## ORDER_STAT
PRNO | ORNO | MKT_防呆 | RAW_防呆 | SOP_防呆 | CPL_備註 | CR1_備註 | CR2_備註 | CG1_備註 | CG2_備註 | CC1_備註 | CC2_備註 | RCL_備註 | CCPK_備註 | CG品檢_備註 | CC品檢_備註 | 委外_備註 | TDD_指定備註 | 訂單修改記錄 | PSR特殊需求 | OrdMsg
PPGL | 2501AIX001/001 | 1. 避免客戶下單用途別與色碼不符 (用途碼:COA001, 正面色碼:1PU114 不符)(OFP00029)-{.不符.} |  | 1. 訂單若有厚度變異，冷軋厚度公差比照烤漆計算公式 , 但最小為 1/2 公差做設定 (OFP00254)-{.不符.} 2. "偏薄要求訂單" 鍍後厚度減 鍍後厚度下限需大於 0.02 MM,以免發生厚度不足狀況 (OFP00369)-{.不符.} | 訂單:2501AIX001/001 CPL <生產備註> 事項如下 . 除HGI/ HGL 訂單邊緣不噴油. 其餘皆側緣噴油 (RMK00285) | 訂單:2501AIX001/001 CR1 無 <生產備註> 事項 | 訂單:2501AIX001/001 CR2 無 <生產備註> 事項 | 訂單:2501AIX001/001 CG1 無 <生產備註> 事項 | 訂單:2501AIX001/001 CG2 無 <生產備註> 事項 | 訂單:2501AIX001/001 CC1 <生產備註> 事項如下 . 【分切】請收 5噸就好 (RMK-E_CHIN) . 【特別說明】1.5.塗料商年度對色板需求 ,單面塗裝5u底漆,不包裝不入庫 (RMK-E_CHIN) . 【特別說明】1.4.★.生產完後暫留準備領取，因此請通知TDCC (RMK-E_CHIN) . 【特別說明】1.3.底漆MASS控制範圍 75~115 mg/dm2 (RMK-E_CHIN) . 【特別說明】1.2. 因為對色作業用因此生產時烤漆-控制底漆膜厚於4～6u之間，免得對色影響色差 (RMK-E_CHIN) . 【特別說明】1.1.鋼捲單面塗5u底漆,另一面只塗前處理 (RMK-E_CHIN) . 【特別說明】1.PPGL&PPGI 塗料商對色用前處理板 (RMK-E_CHIN) | 訂單:2501AIX001/001 CC2 <生產備註> 事項如下 . 【分切】請收 5噸就好 (RMK-E_CHIN) . 【特別說明】1.5.塗料商年度對色板需求 ,單面塗裝5u底漆,不包裝不入庫 (RMK-E_CHIN) . 【特別說明】1.4.★.生產完後暫留準備領取，因此請通知TDCC (RMK-E_CHIN) . 【特別說明】1.3.底漆MASS控制範圍 75~115 mg/dm2 (RMK-E_CHIN) . 【特別說明】1.2. 因為對色作業用因此生產時烤漆-控制底漆膜厚於4～6u之間，免得對色影響色差 (RMK-E_CHIN) . 【特別說明】1.1.鋼捲單面塗5u底漆,另一面只塗前處理 (RMK-E_CHIN) . 【特別說明】1.PPGL&PPGI 塗料商對色用前處理板 (RMK-E_CHIN) | 訂單:2501AIX001/001 RCL 無 <生產備註> 事項 | 訂單:2501AIX001/001 CCPK 無 <生產備註> 事項 | 訂單:2501AIX001/001 CGQC 無 <品檢備註> 事項 | 訂單:2501AIX001/001 CCQC <品檢備註> 事項如下 . 【分切】請收 5噸就好 (RMK-E_CHIN) | 訂單:2501AIX001/001 TOL 無 <生產備註> 事項 | 【特別說明】1.PPGL&PPGI 塗料商對色用前處理板^^/CC1/CC2/^^ <<.E_CHIN 2025/01/02 16:24.>> 【特別說明】1.1.鋼捲單面塗5u底漆,另一面只塗前處理^^/CC1/CC2/^^ <<.E_CHIN 2025/01/02 16:24.>> 【特別說明】1.2. 因為對色作業用因此生產時烤漆-控制底漆膜厚於4～6u之間，免得對色影響色差^^/CC1/CC2/^^ <<.E_CHIN 2025/01/02 16:24.>> 【特別說明】1.3.底漆MASS控制範圍 75~115 mg/dm2^^/CC1/CC2/^^ <<.E_CHIN 2025/01/02 16:25.>> 【特別說明】1.4.★.生產完後暫留準備領取，因此請通知TDCC^^/CC1/CC2/^^ <<.E_CHIN 2025/01/02 16:25.>> 【特別說明】1.5.塗料商年度對色板需求 ,單面塗裝5u底漆,不包裝不入庫^^/CC1/CC2/^^ <<.E_CHIN 2025/01/02 16:25.>> 【分切】請收 5噸就好^^/CC1/CC2/CCQC/^^ <<.E_CHIN 2025/01/03 07:34.>> | 訂單 2501AIX001/001 修改記錄如下: 20250102 15:51:09 (94057) 退火碼: >> S1, 用途碼: >> COA001, 背面標示: >> S000, 訂單背面顏色(五碼): >> BE001, 背面漆膜厚: >> NOM, 背面漆塗漆型式幾塗幾烤: >> 1, 鉻酸鹽: >> Z, 訂單厚度: >> 0.42, 訂單重: >> 5, 重量容許率(下限): >> 10, 重量容許率(上限): >> 10, 訂單寬度: >> 914, 鍍製方式: >> AC, 鋼捲內徑: >> 508, 鋼捲下限重: >> 3, 鋼捲上限重: >> 5, 壓花條件碼: >> -, 表面花紋: >> R, 綠色識別碼: >> -, 印刷輥號: >> -, 產品代碼: >> PPGL, 皮膜碼: >> -, 單位別: >> M, 油品種類: >> Z, 塗油量: >> Z, 包裝代碼: >> N1 , 保護膜碼: >> -, 客戶試片取樣數量: >> 0, 客戶試片取樣型式: >> -, 調質碼: >> S, 套筒碼: >> N , 規格: >> CGLC-20, 製造標準: >> SYSCO, 表面處理劑種類: >> Z, 表面處理劑塗佈量: >> Z, 伸長率測試: >> N, 硬度測試碼: >> N, 抗拉強度測試: >> N, 降伏強度測試: >> N, 厚度變異: >> -1.2, 訂單正面顏色(五碼): >> 1PU11, 正面漆膜厚: >> NOM, 正面漆塗漆型式幾塗幾烤: >> 1, 修邊碼: >> Y, 重量碼: >> AW, 鋼捲捲向: >> I, 鍍層碼: >> AZ150, | H:厚度偏薄
PPGI | 2501AIX002/001 | 1. 確認訂單分切限重過小的原因 (OFP00158)-{.不符.} 2. 避免客戶下單用途別與色碼不符 (用途碼:COA034, 正面色碼:1PU114 不符)(OFP00029)-{.不符.} |  | 1. 訂單若有厚度變異，冷軋厚度公差比照烤漆計算公式 , 但最小為 1/2 公差做設定 (OFP00254)-{.不符.} 2. "偏薄要求訂單" 鍍後厚度減 鍍後厚度下限需大於 0.02 MM,以免發生厚度不足狀況 (OFP00369)-{.不符.} | 訂單:2501AIX002/001 CPL <生產備註> 事項如下 . 除HGI/ HGL 訂單邊緣不噴油. 其餘皆側緣噴油 (RMK00285) | 訂單:2501AIX002/001 CR1 <生產備註> 事項如下 . 1.PPGI 用途 大宗浪板 (國內) COA034為偏薄設定,由冷軋厚度設定確認 (RMK00213) . 1.1.訂單 AC 鍍鋅厚度公差管制0.52mm ± 0.10 (冷軋厚度設定 0.457mm) (RMK00213) . 1.2.訂單 AC 鍍鋅厚度公差管制0.42mm ± 0.10 (冷軋厚度設定 0.359mm) (RMK00213) . 1.3.訂單 BC 鍍鋅厚度公差管制0.326mm ± 0.08 (冷軋厚度設定 0.305mm) (RMK00213) . 每組工輥生產之第一顆鋼捲, 檢查振動輥痕或砂輪痕 (RMK00307) | 訂單:2501AIX002/001 CR2 <生產備註> 事項如下 . 1.PPGI 用途 大宗浪板 (國內) COA034為偏薄設定,由冷軋厚度設定確認 (RMK00213) . 1.1.訂單 AC 鍍鋅厚度公差管制0.52mm ± 0.10 (冷軋厚度設定 0.457mm) (RMK00213) . 1.2.訂單 AC 鍍鋅厚度公差管制0.42mm ± 0.10 (冷軋厚度設定 0.359mm) (RMK00213) . 1.3.訂單 BC 鍍鋅厚度公差管制0.326mm ± 0.08 (冷軋厚度設定 0.305mm) (RMK00213) . 每組工輥生產之第一顆鋼捲, 檢查振動輥痕或砂輪痕 (RMK00307) | 訂單:2501AIX002/001 CG1 <生產備註> 事項如下 . 1.PPGI 用途 大宗浪板 (國內) COA034為偏薄設定,由冷軋厚度設定確認 (RMK00213) . 1.1.訂單 AC 鍍鋅厚度公差管制0.52mm ± 0.10 (冷軋厚度設定 0.457mm) (RMK00213) . 1.2.訂單 AC 鍍鋅厚度公差管制0.42mm ± 0.10 (冷軋厚度設定 0.359mm) (RMK00213) . 1.3.訂單 BC 鍍鋅厚度公差管制0.326mm ± 0.08 (冷軋厚度設定 0.305mm) (RMK00213) . 1.4.注意SKP+T/L伸長率請控制=1.0~1.5%！因此單已經偏薄設定。但若板形問題需加大伸長率，可繼續生產事後再請回報TED (RMK00213) | 訂單:2501AIX002/001 CG2 <生產備註> 事項如下 . 1.PPGI 用途 大宗浪板 (國內) COA034為偏薄設定,由冷軋厚度設定確認 (RMK00213) . 1.1.訂單 AC 鍍鋅厚度公差管制0.52mm ± 0.10 (冷軋厚度設定 0.457mm) (RMK00213) . 1.2.訂單 AC 鍍鋅厚度公差管制0.42mm ± 0.10 (冷軋厚度設定 0.359mm) (RMK00213) . 1.3.訂單 BC 鍍鋅厚度公差管制0.326mm ± 0.08 (冷軋厚度設定 0.305mm) (RMK00213) . 1.4.注意SKP+T/L伸長率請控制=1.0~1.5%！因此單已經偏薄設定。但若板形問題需加大伸長率，可繼續生產事後再請回報TED (RMK00213) | 訂單:2501AIX002/001 CC1 <生產備註> 事項如下 . 【分切】請收3噸就好 (RMK-E_CHIN) . 【說明】塗料商年度對色板需求 ,單面塗裝5u底漆,不包裝不入庫 (RMK-E_CHIN) . 【說明】★.生產完後暫留準備領取，因此請通知TDCC (RMK-E_CHIN) . 【說明】底漆MASS控制範圍 75~115 mg/dm2 (RMK-E_CHIN) . 【說明】 因為對色作業用因此生產時烤漆-控制底漆膜厚於4～6u之間，免得對色影響色差 (RMK-E_CHIN) . 【說明】鋼捲單面塗5u底漆,另一面只塗前處理 (RMK-E_CHIN) . 【說明】PPGI 塗料商對色用前處理板 (RMK-E_CHIN) . 1.PPGI 用途 大宗浪板 (國內) COA034為偏薄設定,由冷軋厚度設定確認 (RMK00213) . 1.1.訂單 AC 鍍鋅厚度公差管制0.52mm ± 0.10 (冷軋厚度設定 0.457mm) (RMK00213) . 1.2.訂單 AC 鍍鋅厚度公差管制0.42mm ± 0.10 (冷軋厚度設定 0.359mm) (RMK00213) . 1.3.訂單 BC 鍍鋅厚度公差管制0.326mm ± 0.08 (冷軋厚度設定 0.305mm) (RMK00213) | 訂單:2501AIX002/001 CC2 <生產備註> 事項如下 . 【分切】請收3噸就好 (RMK-E_CHIN) . 【說明】塗料商年度對色板需求 ,單面塗裝5u底漆,不包裝不入庫 (RMK-E_CHIN) . 【說明】★.生產完後暫留準備領取，因此請通知TDCC (RMK-E_CHIN) . 【說明】底漆MASS控制範圍 75~115 mg/dm2 (RMK-E_CHIN) . 【說明】 因為對色作業用因此生產時烤漆-控制底漆膜厚於4～6u之間，免得對色影響色差 (RMK-E_CHIN) . 【說明】鋼捲單面塗5u底漆,另一面只塗前處理 (RMK-E_CHIN) . 【說明】PPGI 塗料商對色用前處理板 (RMK-E_CHIN) . 20120627晨會決議 CC2生產 PPGI 時請使用表調 (RMK00191) . 1.PPGI 用途 大宗浪板 (國內) COA034為偏薄設定,由冷軋厚度設定確認 (RMK00213) . 1.1.訂單 AC 鍍鋅厚度公差管制0.52mm ± 0.10 (冷軋厚度設定 0.457mm) (RMK00213) . 1.2.訂單 AC 鍍鋅厚度公差管制0.42mm ± 0.10 (冷軋厚度設定 0.359mm) (RMK00213) . 1.3.訂單 BC 鍍鋅厚度公差管制0.326mm ± 0.08 (冷軋厚度設定 0.305mm) (RMK00213) | 訂單:2501AIX002/001 RCL 無 <生產備註> 事項 | 訂單:2501AIX002/001 CCPK 無 <生產備註> 事項 | 訂單:2501AIX002/001 CGQC 無 <品檢備註> 事項 | 訂單:2501AIX002/001 CCQC <品檢備註> 事項如下 . 【分切】請收3噸就好 (RMK-E_CHIN) . 【說明】塗料商年度對色板需求 ,單面塗裝5u底漆,不包裝不入庫 (RMK-E_CHIN) . 【說明】★.生產完後暫留準備領取，因此請通知TDCC (RMK-E_CHIN) . 【說明】底漆MASS控制範圍 75~115 mg/dm2 (RMK-E_CHIN) . 【說明】 因為對色作業用因此生產時烤漆-控制底漆膜厚於4～6u之間，免得對色影響色差 (RMK-E_CHIN) . 【說明】鋼捲單面塗5u底漆,另一面只塗前處理 (RMK-E_CHIN) . 【說明】PPGI 塗料商對色用前處理板 (RMK-E_CHIN) | 訂單:2501AIX002/001 TOL 無 <生產備註> 事項 | 【說明】PPGI 塗料商對色用前處理板^^/CC1/CC2/CCQC/ <<.E_CHIN 2025/01/02 16:26.>> 【說明】鋼捲單面塗5u底漆,另一面只塗前處理^^/CC1/CC2/CCQC/^^ <<.E_CHIN 2025/01/02 16:27.>> 【說明】 因為對色作業用因此生產時烤漆-控制底漆膜厚於4～6u之間，免得對色影響色差^^/CC1/CC2/CCQC/^^ <<.E_CHIN 2025/01/02 16:27.>> 【說明】底漆MASS控制範圍 75~115 mg/dm2^^/CC1/CC2/CCQC/^^ <<.E_CHIN 2025/01/02 16:27.>> 【說明】★.生產完後暫留準備領取，因此請通知TDCC^^/CC1/CC2/CCQC/^^ <<.E_CHIN 2025/01/02 16:28.>> 【說明】塗料商年度對色板需求 ,單面塗裝5u底漆,不包裝不入庫^^/CC1/CC2/CCQC/^^ <<.E_CHIN 2025/01/02 16:28.>> 【分切】請收3噸就好^^/CC1/CC2/CCQC/ <<.E_CHIN 2025/01/03 07:27.>> | 訂單 2501AIX002/001 修改記錄如下: 20250102 16:21:40 (94057) 退火碼: >> S1, 用途碼: >> COA034, 背面標示: >> S000, 訂單背面顏色(五碼): >> BE001, 背面漆膜厚: >> NOM, 背面漆塗漆型式幾塗幾烤: >> 1, 鉻酸鹽: >> Z, 訂單厚度: >> 0.42, 訂單重: >> 3, 重量容許率(下限): >> 10, 重量容許率(上限): >> 10, 訂單寬度: >> 914, 鍍製方式: >> AC, 鋼捲內徑: >> 508, 鋼捲下限重: >> 1, 鋼捲上限重: >> 3, 壓花條件碼: >> -, 表面花紋: >> Z, 綠色識別碼: >> -, 印刷輥號: >> -, 產品代碼: >> PPGI, 皮膜碼: >> -, 單位別: >> M, 油品種類: >> Z, 塗油量: >> Z, 包裝代碼: >> N1 , 保護膜碼: >> -, 客戶試片取樣數量: >> 0, 客戶試片取樣型式: >> -, 調質碼: >> S, 套筒碼: >> N , 規格: >> CGCC-10, 製造標準: >> SYSCO, 表面處理劑種類: >> Z, 表面處理劑塗佈量: >> Z, 伸長率測試: >> N, 硬度測試碼: >> N, 抗拉強度測試: >> N, 降伏強度測試: >> N, 厚度變異: >> -11.6, 訂單正面顏色(五碼): >> 1PU11, 正面漆膜厚: >> NOM, 正面漆塗漆型式幾塗幾烤: >> 1, 修邊碼: >> Y, 重量碼: >> AW, 鋼捲捲向: >> I, 鍍層碼: >> Z12, | H:厚度偏薄
PPGI | 2501AIX003/001 |  | 1. 製造標準為MS、ASTM或銷新加坡之訂單，若無技術指定優先用料，請優先使用國內料，勿使用ANFEN (OFP00406)-{.不符.} | 1. LWB4A(Z) 分切限重 MAX 7T (OFP00373)-{.不符.} 2. 製造標準為MS、ASTM或銷新加坡之訂單，若無技術指定優先用料，請優先使用國內料，勿使用ANFEN (OFP00406)-{.不符.} | 訂單:2501AIX003/001 CPL <生產備註> 事項如下 . 本單業務：吳東澤 (RMK-E_CHIN) . ★.這是送外分條訂單，有缺陷要切除時請注意一下，免得重量不足★ (RMK-E_CHIN) . 分條訂單，超寬可放行。若寬度不足請回饋各線 TED工程師 (RMK-E_CHIN) . 除HGI/ HGL 訂單邊緣不噴油. 其餘皆側緣噴油 (RMK00285) | 訂單:2501AIX003/001 CR1 <生產備註> 事項如下 . 本單業務：吳東澤 (RMK-E_CHIN) . ★.這是送外分條訂單，有缺陷要切除時請注意一下，免得重量不足★ (RMK-E_CHIN) . 分條訂單，超寬可放行。若寬度不足請回饋各線 TED工程師 (RMK-E_CHIN) . 每組工輥生產之第一顆鋼捲, 檢查振動輥痕或砂輪痕 (RMK00307) | 訂單:2501AIX003/001 CR2 <生產備註> 事項如下 . 本單業務：吳東澤 (RMK-E_CHIN) . ★.這是送外分條訂單，有缺陷要切除時請注意一下，免得重量不足★ (RMK-E_CHIN) . 分條訂單，超寬可放行。若寬度不足請回饋各線 TED工程師 (RMK-E_CHIN) . 每組工輥生產之第一顆鋼捲, 檢查振動輥痕或砂輪痕 (RMK00307) | 訂單:2501AIX003/001 CG1 <生產備註> 事項如下 . 本單業務：吳東澤 (RMK-E_CHIN) . ★.這是送外分條訂單，有缺陷要切除時請注意一下，免得重量不足★ (RMK-E_CHIN) . ★本單烤漆最終分切目標 4.2~7.0 T (注意！LWB4A(Z) 收捲限重 MAX 7T)。若有其它因素是可低於★ (RMK-E_CHIN) . 分條訂單，超寬可放行。若寬度不足請回饋各線 TED工程師 (RMK-E_CHIN) . 押條用途 注意鍍層量控制不超過 MAX 140 G/M2，以防烤漆TC性能不佳 (RMK00069) . 注意表面狀況(如不可有鋅痕,妊娠痕,壓痕,刮痕,凹陷.....等 等). (RMK00069) . 取2M試片目視或粉筆檢驗是否有凹陷,10CMX10CM面積內超過6點即降級或暫留並通知現場改善(客戶訴賠過及烤漆線退出). (RMK00069) | 訂單:2501AIX003/001 CG2 <生產備註> 事項如下 . 本單業務：吳東澤 (RMK-E_CHIN) . ★.這是送外分條訂單，有缺陷要切除時請注意一下，免得重量不足★ (RMK-E_CHIN) . ★本單烤漆最終分切目標 4.2~7.0 T (注意！LWB4A(Z) 收捲限重 MAX 7T)。若有其它因素是可低於★ (RMK-E_CHIN) . 分條訂單，超寬可放行。若寬度不足請回饋各線 TED工程師 (RMK-E_CHIN) . 押條用途 注意鍍層量控制不超過 MAX 140 G/M2，以防烤漆TC性能不佳 (RMK00069) . 注意表面狀況(如不可有鋅痕,妊娠痕,壓痕,刮痕,凹陷.....等 等). (RMK00069) . 取2M試片目視或粉筆檢驗是否有凹陷,10CMX10CM面積內超過6點即降級或暫留並通知現場改善(客戶訴賠過及烤漆線退出). (RMK00069) | 訂單:2501AIX003/001 CC1 <生產備註> 事項如下 . 【出口捲取】 LWB4A(Z) 分切限重 MAX= 7T....發生大於 7噸 退出會有問題 (RMK-E_CHIN) . 本單業務：吳東澤 (RMK-E_CHIN) . 烤漆出口請盡量朝分切限重上限分切（以減少包裝數） (RMK-E_CHIN) . ★.這是送外分條訂單，有缺陷要切除時請注意一下，免得重量不足★ (RMK-E_CHIN) . ★本單烤漆最終分切目標 4.2~7.0 T (注意！LWB4A(Z) 收捲限重 MAX 7T)。若有其它因素是可低於★ (RMK-E_CHIN) . 分條訂單，超寬可放行。若寬度不足請回饋各線 TED工程師 (RMK-E_CHIN) . 最終製程的下製程 = "TOL" (RMK-E_CHIN) . 烤漆代工分條之內部訂單 2501AIX003/001 (外部訂單 : 2502EOE001/001) (RMK-E_CHIN) . ★★★ TEST人員請注意 正背面都必須作 "耐羊毛氈試驗" ★★★ (RMK00069) . 2015年發生過訴賠。請出口使用鋼套桶前請檢查焊接處，以免捲取後產生折痕 (RMK00381) . 【抽氣量】白色系在CC1生產時,FINISH抽氣量請設定250,如生產中發生色差b值異常升高,請股長再加大抽氣量因應 (RMK00560) . 【出口捲取注意！】因輕鋼架押條塗料捲取有打滑特性，請主操於捲取前橡膠套桶塗水。 (RMK00602) | 訂單:2501AIX003/001 CC2 <生產備註> 事項如下 . 【出口捲取】 LWB4A(Z) 分切限重 MAX= 7T....發生大於 7噸 退出會有問題 (RMK-E_CHIN) . 本單業務：吳東澤 (RMK-E_CHIN) . 烤漆出口請盡量朝分切限重上限分切（以減少包裝數） (RMK-E_CHIN) . ★.這是送外分條訂單，有缺陷要切除時請注意一下，免得重量不足★ (RMK-E_CHIN) . ★本單烤漆最終分切目標 4.2~7.0 T (注意！LWB4A(Z) 收捲限重 MAX 7T)。若有其它因素是可低於★ (RMK-E_CHIN) . 分條訂單，超寬可放行。若寬度不足請回饋各線 TED工程師 (RMK-E_CHIN) . 最終製程的下製程 = "TOL" (RMK-E_CHIN) . 烤漆代工分條之內部訂單 2501AIX003/001 (外部訂單 : 2502EOE001/001) (RMK-E_CHIN) . ★★★ TEST人員請注意 正背面都必須作 "耐羊毛氈試驗" ★★★ (RMK00069) . 20120627晨會決議 CC2生產 PPGI 時請使用表調 (RMK00191) . 2015年發生過訴賠。請出口使用鋼套桶前請檢查焊接處，以免捲取後產生折痕 (RMK00381) . 【抽氣量】白色系在CC1生產時,FINISH抽氣量請設定250,如生產中發生色差b值異常升高,請股長再加大抽氣量因應 (RMK00560) . 【出口捲取注意！】因輕鋼架押條塗料捲取有打滑特性，請主操於捲取前橡膠套桶塗水。 (RMK00602) | 訂單:2501AIX003/001 RCL <生產備註> 事項如下 . 本單業務：吳東澤 (RMK-E_CHIN) . ★.這是送外分條訂單，有缺陷要切除時請注意一下，免得重量不足★ (RMK-E_CHIN) | 訂單:2501AIX003/001 CCPK 無 <生產備註> 事項 | 訂單:2501AIX003/001 CGQC <品檢備註> 事項如下 . 本單業務：吳東澤 (RMK-E_CHIN) . ★.這是送外分條訂單，有缺陷要切除時請注意一下，免得重量不足★ (RMK-E_CHIN) . ★本單烤漆最終分切目標 4.2~7.0 T (注意！LWB4A(Z) 收捲限重 MAX 7T)。若有其它因素是可低於★ (RMK-E_CHIN) . 分條訂單，超寬可放行。若寬度不足請回饋各線 TED工程師 (RMK-E_CHIN) . 押條用途 注意鍍層量控制不超過 MAX 140 G/M2，以防烤漆TC性能不佳 (RMK00069) | 訂單:2501AIX003/001 CCQC <品檢備註> 事項如下 . 【出口捲取】 LWB4A(Z) 分切限重 MAX= 7T....發生大於 7噸 退出會有問題 (RMK-E_CHIN) . 本單業務：吳東澤 (RMK-E_CHIN) . 烤漆出口請盡量朝分切限重上限分切（以減少包裝數） (RMK-E_CHIN) . ★.這是送外分條訂單，有缺陷要切除時請注意一下，免得重量不足★ (RMK-E_CHIN) . ★本單烤漆最終分切目標 4.2~7.0 T (注意！LWB4A(Z) 收捲限重 MAX 7T)。若有其它因素是可低於★ (RMK-E_CHIN) . 分條訂單，超寬可放行。若寬度不足請回饋各線 TED工程師 (RMK-E_CHIN) . 【出口捲取注意！】因輕鋼架押條塗料捲取有打滑特性，請主操於捲取前橡膠套桶塗水。 (RMK00602) | 訂單:2501AIX003/001 TOL <生產備註> 事項如下 . 最終製程的下製程 = "TOL" (RMK-E_CHIN) . 烤漆代工分條之內部訂單 2501AIX003/001 (外部訂單 : 2502EOE001/001) (RMK-E_CHIN) | 烤漆代工分條之內部訂單 2501AIX003/001 (外部訂單 : 2502EOE001/001)^^/CC1/CC2/TOL/^^ <<.E_CHIN 2025/01/03 13:46.>> 最終製程的下製程 = "TOL"^^/CC1/CC2/TOL/^^ <<.E_CHIN 2025/01/03 13:46.>> 分條訂單，超寬可放行。若寬度不足請回饋各線 TED工程師^^/CPL/CR1/CR2/CG1/CG2/CC1/CC2/CGQC/CCQC/^^ <<.E_CHIN 2025/01/03 13:57.>> ★本單烤漆最終分切目標 4.2~7.0 T (注意！LWB4A(Z) 收捲限重 MAX 7T)。若有其它因素是可低於★^^/CG1/CG2/CC1/CC2/CGQC/CCQC/^^ <<.E_CHIN 2025/01/03 14:00.>> ★.這是送外分條訂單，有缺陷要切除時請注意一下，免得重量不足★^^/CPL/CR1/CR2/CG1/CG2/CC1/CC2/CGQC/CCQC/RCL/^^ <<.E_CHIN 2025/01/03 14:00.>> 烤漆出口請盡量朝分切限重上限分切（以減少包裝數）^^/CC1/CC2/CCQC/^^ <<.E_CHIN 2025/01/03 14:01.>> 本單業務：吳東澤^^/CPL/CR1/CR2/CG1/CG2/CC1/CC2/CGQC/CCQC/RCL/^^ <<.E_CHIN 2025/01/03 14:02.>> 【出口捲取】 LWB4A(Z) 分切限重 MAX= 7T....發生大於 7噸 退出會有問題^^/CC1/CC2/CCQC/^^/CC1/CC2/CCQC/^^ <<.E_CHIN 2025/01/03 14:03.>> | 訂單 2501AIX003/001 修改記錄如下: 20250103 10:11:02 (94057) 退火碼: >> S1, 用途碼: >> CIR001, 背面標示: >> S000, 訂單背面顏色(五碼): >> BBF4K, 背面漆膜厚: >> NOM, 背面漆塗漆型式幾塗幾烤: >> 2, 鉻酸鹽: >> Z, 訂單厚度: >> 0.3, 訂單重: >> 150, 重量容許率(下限): >> 10, 重量容許率(上限): >> 10, 訂單寬度: >> 930, 鍍製方式: >> BC, 鋼捲內徑: >> 508, 鋼捲下限重: >> 4.2, 鋼捲上限重: >> 7, 壓花條件碼: >> -, 表面花紋: >> Z, 綠色識別碼: >> -, 印刷輥號: >> -, 產品代碼: >> PPGI, 皮膜碼: >> -, 單位別: >> M, 油品種類: >> Z, 塗油量: >> Z, 包裝代碼: >> D9 , 保護膜碼: >> -, 客戶試片取樣數量: >> 0, 客戶試片取樣型式: >> -, 調質碼: >> S, 套筒碼: >> S , 規格: >> A653MCQ, 製造標準: >> ASTM, 表面處理劑種類: >> Z, 表面處理劑塗佈量: >> Z, 伸長率測試: >> N, 硬度測試碼: >> N, 抗拉強度測試: >> N, 降伏強度測試: >> N, 厚度變異: >> 0, 訂單正面顏色(五碼): >> LWB4A, 正面漆膜厚: >> 25, 正面漆塗漆型式幾塗幾烤: >> 2, 修邊碼: >> Y, 重量碼: >> AW, 鋼捲捲向: >> O, 鍍層碼: >> Z120, | *:
PPGI | 2501AIX003/002 | 1. 確認訂單分切限重過小的原因 (OFP00158)-{.不符.} | 1. 製造標準為MS、ASTM或銷新加坡之訂單，若無技術指定優先用料，請優先使用國內料，勿使用ANFEN (OFP00406)-{.不符.} | 1. LWB4A(Z) 分切限重 MAX 7T (OFP00373)-{.不符.} 2. 製造標準為MS、ASTM或銷新加坡之訂單，若無技術指定優先用料，請優先使用國內料，勿使用ANFEN (OFP00406)-{.不符.} | 訂單:2501AIX003/002 CPL <生產備註> 事項如下 . 除HGI/ HGL 訂單邊緣不噴油. 其餘皆側緣噴油 (RMK00285) | 訂單:2501AIX003/002 CR1 <生產備註> 事項如下 . 分條訂單，超寬可放行。若寬度不足請回饋各線 TED工程師 (RMK-E_CHIN) . 每組工輥生產之第一顆鋼捲, 檢查振動輥痕或砂輪痕 (RMK00307) | 訂單:2501AIX003/002 CR2 <生產備註> 事項如下 . 分條訂單，超寬可放行。若寬度不足請回饋各線 TED工程師 (RMK-E_CHIN) . 每組工輥生產之第一顆鋼捲, 檢查振動輥痕或砂輪痕 (RMK00307) | 訂單:2501AIX003/002 CG1 <生產備註> 事項如下 . 本單業務：吳東澤 (RMK-E_CHIN) . ★.這是送外分條訂單，有缺陷要切除時請注意一下，免得重量不足★ (RMK-E_CHIN) . ★本單烤漆最終分切目標 1.5~7.0 T (注意！LWB4A(Z) 收捲限重 MAX 7T)。若有其它因素是可低於★ (RMK-E_CHIN) . 分條訂單，超寬可放行。若寬度不足請回饋各線 TED工程師 (RMK-E_CHIN) . 押條用途 注意鍍層量控制不超過 MAX 140 G/M2，以防烤漆TC性能不佳 (RMK00069) . 注意表面狀況(如不可有鋅痕,妊娠痕,壓痕,刮痕,凹陷.....等 等). (RMK00069) . 取2M試片目視或粉筆檢驗是否有凹陷,10CMX10CM面積內超過6點即降級或暫留並通知現場改善(客戶訴賠過及烤漆線退出). (RMK00069) | 訂單:2501AIX003/002 CG2 <生產備註> 事項如下 . 本單業務：吳東澤 (RMK-E_CHIN) . ★.這是送外分條訂單，有缺陷要切除時請注意一下，免得重量不足★ (RMK-E_CHIN) . ★本單烤漆最終分切目標 1.5~7.0 T (注意！LWB4A(Z) 收捲限重 MAX 7T)。若有其它因素是可低於★ (RMK-E_CHIN) . 分條訂單，超寬可放行。若寬度不足請回饋各線 TED工程師 (RMK-E_CHIN) . 押條用途 注意鍍層量控制不超過 MAX 140 G/M2，以防烤漆TC性能不佳 (RMK00069) . 注意表面狀況(如不可有鋅痕,妊娠痕,壓痕,刮痕,凹陷.....等 等). (RMK00069) . 取2M試片目視或粉筆檢驗是否有凹陷,10CMX10CM面積內超過6點即降級或暫留並通知現場改善(客戶訴賠過及烤漆線退出). (RMK00069) | 訂單:2501AIX003/002 CC1 <生產備註> 事項如下 . 【出口捲取】 LWB4A(Z) 分切限重 MAX 7T....發生大於 7噸 退出會有問題 (RMK-E_CHIN) . 本單業務：吳東澤 (RMK-E_CHIN) . 烤漆出口請盡量朝分切限重上限分切（以減少包裝數） (RMK-E_CHIN) . ★.這是送外分條訂單，有缺陷要切除時請注意一下，免得重量不足★ (RMK-E_CHIN) . ★本單烤漆最終分切目標 1.5~7.0 T (注意！LWB4A(Z) 收捲限重 MAX 7T)。若有其它因素是可低於★ (RMK-E_CHIN) . 分條訂單，超寬可放行。若寬度不足請回饋各線 TED工程師 (RMK-E_CHIN) . 最終製程的下製程 = "TOL" (RMK-E_CHIN) . 烤漆代工分條之內部訂單 2501AIX003/002 (外部訂單 : 2502EOE001/002) (RMK-E_CHIN) . ★★★ TEST人員請注意 正背面都必須作 "耐羊毛氈試驗" ★★★ (RMK00069) . 2015年發生過訴賠。請出口使用鋼套桶前請檢查焊接處，以免捲取後產生折痕 (RMK00381) . 【抽氣量】白色系在CC1生產時,FINISH抽氣量請設定250,如生產中發生色差b值異常升高,請股長再加大抽氣量因應 (RMK00560) . 【出口捲取注意！】因輕鋼架押條塗料捲取有打滑特性，請主操於捲取前橡膠套桶塗水。 (RMK00602) | 訂單:2501AIX003/002 CC2 <生產備註> 事項如下 . 【出口捲取】 LWB4A(Z) 分切限重 MAX 7T....發生大於 7噸 退出會有問題 (RMK-E_CHIN) . 本單業務：吳東澤 (RMK-E_CHIN) . 烤漆出口請盡量朝分切限重上限分切（以減少包裝數） (RMK-E_CHIN) . ★.這是送外分條訂單，有缺陷要切除時請注意一下，免得重量不足★ (RMK-E_CHIN) . ★本單烤漆最終分切目標 1.5~7.0 T (注意！LWB4A(Z) 收捲限重 MAX 7T)。若有其它因素是可低於★ (RMK-E_CHIN) . 分條訂單，超寬可放行。若寬度不足請回饋各線 TED工程師 (RMK-E_CHIN) . 最終製程的下製程 = "TOL" (RMK-E_CHIN) . 烤漆代工分條之內部訂單 2501AIX003/002 (外部訂單 : 2502EOE001/002) (RMK-E_CHIN) . ★★★ TEST人員請注意 正背面都必須作 "耐羊毛氈試驗" ★★★ (RMK00069) . 20120627晨會決議 CC2生產 PPGI 時請使用表調 (RMK00191) . 2015年發生過訴賠。請出口使用鋼套桶前請檢查焊接處，以免捲取後產生折痕 (RMK00381) . 【抽氣量】白色系在CC1生產時,FINISH抽氣量請設定250,如生產中發生色差b值異常升高,請股長再加大抽氣量因應 (RMK00560) . 【出口捲取注意！】因輕鋼架押條塗料捲取有打滑特性，請主操於捲取前橡膠套桶塗水。 (RMK00602) | 訂單:2501AIX003/002 RCL 無 <生產備註> 事項 | 訂單:2501AIX003/002 CCPK 無 <生產備註> 事項 | 訂單:2501AIX003/002 CGQC <品檢備註> 事項如下 . 本單業務：吳東澤 (RMK-E_CHIN) . ★.這是送外分條訂單，有缺陷要切除時請注意一下，免得重量不足★ (RMK-E_CHIN) . ★本單烤漆最終分切目標 1.5~7.0 T (注意！LWB4A(Z) 收捲限重 MAX 7T)。若有其它因素是可低於★ (RMK-E_CHIN) . 分條訂單，超寬可放行。若寬度不足請回饋各線 TED工程師 (RMK-E_CHIN) . 押條用途 注意鍍層量控制不超過 MAX 140 G/M2，以防烤漆TC性能不佳 (RMK00069) | 訂單:2501AIX003/002 CCQC <品檢備註> 事項如下 . 【出口捲取】 LWB4A(Z) 分切限重 MAX 7T....發生大於 7噸 退出會有問題 (RMK-E_CHIN) . 本單業務：吳東澤 (RMK-E_CHIN) . 烤漆出口請盡量朝分切限重上限分切（以減少包裝數） (RMK-E_CHIN) . ★.這是送外分條訂單，有缺陷要切除時請注意一下，免得重量不足★ (RMK-E_CHIN) . ★本單烤漆最終分切目標 1.5~7.0 T (注意！LWB4A(Z) 收捲限重 MAX 7T)。若有其它因素是可低於★ (RMK-E_CHIN) . 分條訂單，超寬可放行。若寬度不足請回饋各線 TED工程師 (RMK-E_CHIN) . 【出口捲取注意！】因輕鋼架押條塗料捲取有打滑特性，請主操於捲取前橡膠套桶塗水。 (RMK00602) | 訂單:2501AIX003/002 TOL <生產備註> 事項如下 . 最終製程的下製程 = "TOL" (RMK-E_CHIN) . 烤漆代工分條之內部訂單 2501AIX003/002 (外部訂單 : 2502EOE001/002) (RMK-E_CHIN) | 烤漆代工分條之內部訂單 2501AIX003/002 (外部訂單 : 2502EOE001/002)^^/CC1/CC2/TOL/^^ <<.E_CHIN 2025/01/03 14:08.>> 最終製程的下製程 = "TOL"^^/CC1/CC2/TOL/^^ <<.E_CHIN 2025/01/03 14:09.>> 分條訂單，超寬可放行。若寬度不足請回饋各線 TED工程師^^/CR1/CR2/CG1/CG2/CC1/CC2/CGQC/CCQC/^^ <<.E_CHIN 2025/01/03 14:09.>> ★本單烤漆最終分切目標 1.5~7.0 T (注意！LWB4A(Z) 收捲限重 MAX 7T)。若有其它因素是可低於★^^/CG1/CG2/CC1/CC2/CGQC/CCQC/^^ <<.E_CHIN 2025/01/03 14:10.>> ★.這是送外分條訂單，有缺陷要切除時請注意一下，免得重量不足★^^/CG1/CG2/CC1/CC2/CGQC/CCQC/^^ <<.E_CHIN 2025/01/03 14:10.>> 烤漆出口請盡量朝分切限重上限分切（以減少包裝數）^^/CC1/CC2/CCQC/^^ <<.E_CHIN 2025/01/03 14:11.>> 本單業務：吳東澤 ^^/CG1/CG2/CC1/CC2/CGQC/CCQC/^^ <<.E_CHIN 2025/01/03 14:11.>> 【出口捲取】 LWB4A(Z) 分切限重 MAX 7T....發生大於 7噸 退出會有問題^^/CC1/CC2/CCQC/^^ <<.E_CHIN 2025/01/03 14:11.>> | 訂單 2501AIX003/002 修改記錄如下: 20250103 10:47:26 (94057) 退火碼: >> S1, 用途碼: >> CIR001, 背面標示: >> S000, 訂單背面顏色(五碼): >> BBF4K, 背面漆膜厚: >> NOM, 背面漆塗漆型式幾塗幾烤: >> 2, 鉻酸鹽: >> Z, 訂單厚度: >> 0.5, 訂單重: >> 50, 重量容許率(下限): >> 10, 重量容許率(上限): >> 10, 訂單寬度: >> 1039, 鍍製方式: >> BC, 鋼捲內徑: >> 508, 鋼捲下限重: >> 1.5, 鋼捲上限重: >> 7, 壓花條件碼: >> -, 表面花紋: >> Z, 綠色識別碼: >> -, 印刷輥號: >> -, 產品代碼: >> PPGI, 皮膜碼: >> -, 單位別: >> M, 油品種類: >> Z, 塗油量: >> Z, 包裝代碼: >> D9 , 保護膜碼: >> -, 客戶試片取樣數量: >> 0, 客戶試片取樣型式: >> -, 調質碼: >> S, 套筒碼: >> S , 規格: >> A653MCQ, 製造標準: >> ASTM, 表面處理劑種類: >> Z, 表面處理劑塗佈量: >> Z, 伸長率測試: >> N, 硬度測試碼: >> N, 抗拉強度測試: >> N, 降伏強度測試: >> N, 厚度變異: >> 0, 訂單正面顏色(五碼): >> LWB4A, 正面漆膜厚: >> 25, 正面漆塗漆型式幾塗幾烤: >> 2, 修邊碼: >> Y, 重量碼: >> AW, 鋼捲捲向: >> O, 鍍層碼: >> Z120, | *:
PPGL | 2501BIX001/001 |  | 1. 部分大陸料含B元素超過CNS規範管制，故請原料CNS規範之訂單不要配大陸料 (OFP00684)-{.不符.} | 1. 訂單若有厚度變異，冷軋厚度公差比照烤漆計算公式 , 但最小為 1/2 公差做設定 (OFP00254)-{.不符.} 2. "偏薄要求訂單" 鍍後厚度減 鍍後厚度下限需大於 0.02 MM,以免發生厚度不足狀況 (OFP00369)-{.不符.} 3. 部分大陸料含B元素超過CNS規範管制，故請原料CNS規範之訂單不要配大陸料 (OFP00684)-{.不符.} | 訂單:2501BIX001/001 CPL <生產備註> 事項如下 . 除HGI/ HGL 訂單邊緣不噴油. 其餘皆側緣噴油 (RMK00285) | 訂單:2501BIX001/001 CR1 無 <生產備註> 事項 | 訂單:2501BIX001/001 CR2 無 <生產備註> 事項 | 訂單:2501BIX001/001 CG1 無 <生產備註> 事項 | 訂單:2501BIX001/001 CG2 無 <生產備註> 事項 | 訂單:2501BIX001/001 CC1 <生產備註> 事項如下 . ★品檢注意！JIS&CNS 訂單必須每滿50噸一定要再做一次TEST (RMK00259) | 訂單:2501BIX001/001 CC2 <生產備註> 事項如下 . ★品檢注意！JIS&CNS 訂單必須每滿50噸一定要再做一次TEST (RMK00259) | 訂單:2501BIX001/001 RCL 無 <生產備註> 事項 | 訂單:2501BIX001/001 CCPK 無 <生產備註> 事項 | 訂單:2501BIX001/001 CGQC 無 <品檢備註> 事項 | 訂單:2501BIX001/001 CCQC <品檢備註> 事項如下 . ★品檢注意！JIS&CNS 訂單必須每滿50噸一定要再做一次TEST (RMK00259) | 訂單:2501BIX001/001 TOL 無 <生產備註> 事項 |  | 訂單 2501BIX001/001 修改記錄如下: 20241210 10:39:08 (22005) 退火碼: >> S1, 用途碼: >> COA001, 背面標示: >> C844, 訂單背面顏色(五碼): >> BW736, 背面漆膜厚: >> NOM, 背面漆塗漆型式幾塗幾烤: >> 2, 鉻酸鹽: >> Z, 訂單厚度: >> 0.42, 訂單重: >> 30000, 重量容許率(下限): >> 10, 重量容許率(上限): >> 10, 訂單寬度: >> 914, 鍍製方式: >> AC, 鋼捲內徑: >> 508, 鋼捲下限重: >> 3, 鋼捲上限重: >> 5, 壓花條件碼: >> -, 表面花紋: >> R, 綠色識別碼: >> -, 印刷輥號: >> -, 產品代碼: >> PPGL, 皮膜碼: >> -, 單位別: >> M, 油品種類: >> Z, 塗油量: >> Z, 包裝代碼: >> D2 , 保護膜碼: >> -, 客戶試片取樣數量: >> 0, 客戶試片取樣型式: >> -, 調質碼: >> S, 套筒碼: >> R , 規格: >> CGLCC-20, 製造標準: >> CNS, 表面處理劑種類: >> Z, 表面處理劑塗佈量: >> Z, 伸長率測試: >> N, 硬度測試碼: >> N, 抗拉強度測試: >> N, 降伏強度測試: >> N, 厚度變異: >> -1.2, 訂單正面顏色(五碼): >> 1C34Q, 正面漆膜厚: >> 25, 正面漆塗漆型式幾塗幾烤: >> 2, 修邊碼: >> Y, 重量碼: >> AW, 鋼捲捲向: >> I, 鍍層碼: >> AZ150, 20241211 09:31:02 (22005) 背面漆塗漆型式幾塗幾烤: 2 >> 1, | H:厚度偏薄
PPGL | 2501BIX001/002 |  | 1. 部分大陸料含B元素超過CNS規範管制，故請原料CNS規範之訂單不要配大陸料 (OFP00684)-{.不符.} | 1. 訂單若有厚度變異，冷軋厚度公差比照烤漆計算公式 , 但最小為 1/2 公差做設定 (OFP00254)-{.不符.} 2. "偏薄要求訂單" 鍍後厚度減 鍍後厚度下限需大於 0.02 MM,以免發生厚度不足狀況 (OFP00369)-{.不符.} 3. 部分大陸料含B元素超過CNS規範管制，故請原料CNS規範之訂單不要配大陸料 (OFP00684)-{.不符.} | 訂單:2501BIX001/002 CPL <生產備註> 事項如下 . 除HGI/ HGL 訂單邊緣不噴油. 其餘皆側緣噴油 (RMK00285) | 訂單:2501BIX001/002 CR1 無 <生產備註> 事項 | 訂單:2501BIX001/002 CR2 無 <生產備註> 事項 | 訂單:2501BIX001/002 CG1 無 <生產備註> 事項 | 訂單:2501BIX001/002 CG2 無 <生產備註> 事項 | 訂單:2501BIX001/002 CC1 <生產備註> 事項如下 . ★品檢注意！JIS&CNS 訂單必須每滿50噸一定要再做一次TEST (RMK00259) | 訂單:2501BIX001/002 CC2 <生產備註> 事項如下 . ★品檢注意！JIS&CNS 訂單必須每滿50噸一定要再做一次TEST (RMK00259) | 訂單:2501BIX001/002 RCL 無 <生產備註> 事項 | 訂單:2501BIX001/002 CCPK 無 <生產備註> 事項 | 訂單:2501BIX001/002 CGQC 無 <品檢備註> 事項 | 訂單:2501BIX001/002 CCQC <品檢備註> 事項如下 . ★品檢注意！JIS&CNS 訂單必須每滿50噸一定要再做一次TEST (RMK00259) | 訂單:2501BIX001/002 TOL 無 <生產備註> 事項 |  | 訂單 2501BIX001/002 修改記錄如下: 20241210 11:50:56 (22005) 退火碼: >> S1, 用途碼: >> COA001, 背面標示: >> C844, 訂單背面顏色(五碼): >> BW736, 背面漆膜厚: >> NOM, 背面漆塗漆型式幾塗幾烤: >> 2, 鉻酸鹽: >> Z, 訂單厚度: >> 0.52, 訂單重: >> 30000, 重量容許率(下限): >> 10, 重量容許率(上限): >> 10, 訂單寬度: >> 914, 鍍製方式: >> AC, 鋼捲內徑: >> 508, 鋼捲下限重: >> 3, 鋼捲上限重: >> 5, 壓花條件碼: >> -, 表面花紋: >> R, 綠色識別碼: >> -, 印刷輥號: >> -, 產品代碼: >> PPGL, 皮膜碼: >> -, 單位別: >> M, 油品種類: >> Z, 塗油量: >> Z, 包裝代碼: >> D2 , 保護膜碼: >> -, 客戶試片取樣數量: >> 0, 客戶試片取樣型式: >> -, 調質碼: >> S, 套筒碼: >> R , 規格: >> CGLCC-20, 製造標準: >> CNS, 表面處理劑種類: >> Z, 表面處理劑塗佈量: >> Z, 伸長率測試: >> N, 硬度測試碼: >> N, 抗拉強度測試: >> N, 降伏強度測試: >> N, 厚度變異: >> -1.4, 訂單正面顏色(五碼): >> 1C34Q, 正面漆膜厚: >> 25, 正面漆塗漆型式幾塗幾烤: >> 2, 修邊碼: >> Y, 重量碼: >> AW, 鋼捲捲向: >> I, 鍍層碼: >> AZ150, 20241211 09:31:23 (22005) 背面漆塗漆型式幾塗幾烤: 2 >> 1, | H:厚度偏薄
PPGL | 2501BIX001/003 |  | 1. 部分大陸料含B元素超過CNS規範管制，故請原料CNS規範之訂單不要配大陸料 (OFP00684)-{.不符.} | 1. 訂單若有厚度變異，冷軋厚度公差比照烤漆計算公式 , 但最小為 1/2 公差做設定 (OFP00254)-{.不符.} 2. "偏薄要求訂單" 鍍後厚度減 鍍後厚度下限需大於 0.02 MM,以免發生厚度不足狀況 (OFP00369)-{.不符.} 3. 部分大陸料含B元素超過CNS規範管制，故請原料CNS規範之訂單不要配大陸料 (OFP00684)-{.不符.} | 訂單:2501BIX001/003 CPL <生產備註> 事項如下 . 除HGI/ HGL 訂單邊緣不噴油. 其餘皆側緣噴油 (RMK00285) | 訂單:2501BIX001/003 CR1 無 <生產備註> 事項 | 訂單:2501BIX001/003 CR2 無 <生產備註> 事項 | 訂單:2501BIX001/003 CG1 <生產備註> 事項如下 . 瓦形屋頂用 注意鍍層控制範圍：min=標準值，Max=標準值+30 (RMK00103) . 因成形性需求故鍍層量有上限管制，排程變換前後一顆分切請U3暫留，待產線確認鍍層量後再行處置。 (RMK00103) | 訂單:2501BIX001/003 CG2 <生產備註> 事項如下 . 瓦形屋頂用 注意鍍層控制範圍：min=標準值，Max=標準值+30 (RMK00103) . 因成形性需求故鍍層量有上限管制，排程變換前後一顆分切請U3暫留，待產線確認鍍層量後再行處置。 (RMK00103) | 訂單:2501BIX001/003 CC1 <生產備註> 事項如下 . 超低光澤產品,色差計塗佈量依據5+20U為基準。RYF89 以5+22U為基準。 (RMK00103) . 請出口人員貼上"請勿堆疊"紅色標簽. (RMK00103) . R字頭色碼 MASS 目標100%~115%之間. (RMK00103) . R字頭色碼塗佈量須在20U以上,不然會有白色點狀(繩紋),已被客戶訴賠. (RMK00103) . 捲起單位張力請加大至 5.5（有另行備註要求張力設定時，依另行備註需求設定）） (RMK00103) . ★品檢注意！JIS&CNS 訂單必須每滿50噸一定要再做一次TEST (RMK00259) . 1.此為NEO塗料,色差計請用有"(20150105)"的標準樣檔名確認色差值,找不到檔案時請通知TED雯青#314 (RMK00343) . 2.色差放行標準為ΔL、Δa、Δb≦±0.6,光澤放行標準放寬到7以下放行,目視色差不管制 (RMK00343) . 2015年發生過訴賠。請出口使用鋼套桶前請檢查焊接處，以免捲取後產生折痕 (RMK00381) | 訂單:2501BIX001/003 CC2 <生產備註> 事項如下 . 超低光澤產品,色差計塗佈量依據5+20U為基準。RYF89 以5+22U為基準。 (RMK00103) . 請出口人員貼上"請勿堆疊"紅色標簽. (RMK00103) . R字頭色碼 MASS 目標100%~115%之間. (RMK00103) . R字頭色碼塗佈量須在20U以上,不然會有白色點狀(繩紋),已被客戶訴賠. (RMK00103) . ★品檢注意！JIS&CNS 訂單必須每滿50噸一定要再做一次TEST (RMK00259) . 1.此為NEO塗料,色差計請用有"(20150105)"的標準樣檔名確認色差值,找不到檔案時請通知TED雯青#314 (RMK00343) . 2.色差放行標準為ΔL、Δa、Δb≦±0.6,光澤放行標準放寬到7以下放行,目視色差不管制 (RMK00343) . 2015年發生過訴賠。請出口使用鋼套桶前請檢查焊接處，以免捲取後產生折痕 (RMK00381) | 訂單:2501BIX001/003 RCL 無 <生產備註> 事項 | 訂單:2501BIX001/003 CCPK 無 <生產備註> 事項 | 訂單:2501BIX001/003 CGQC <品檢備註> 事項如下 . 瓦形屋頂用 注意鍍層控制範圍：min=標準值，Max=標準值+30 (RMK00103) | 訂單:2501BIX001/003 CCQC <品檢備註> 事項如下 . 超低光澤產品,色差計塗佈量依據5+20U為基準。RYF89 以5+22U為基準。 (RMK00103) . R字頭色碼 MASS 目標100%~115%之間. (RMK00103) . ★品檢注意！JIS&CNS 訂單必須每滿50噸一定要再做一次TEST (RMK00259) . 1.此為NEO塗料,色差計請用有"(20150105)"的標準樣檔名確認色差值,找不到檔案時請通知TED雯青#314 (RMK00343) . 2.色差放行標準為ΔL、Δa、Δb≦±0.6,光澤放行標準放寬到7以下放行,目視色差不管制 (RMK00343) | 訂單:2501BIX001/003 TOL 無 <生產備註> 事項 |  | 訂單 2501BIX001/003 修改記錄如下: 20241210 11:52:16 (22005) 退火碼: >> S1, 用途碼: >> COA012, 背面標示: >> C844, 訂單背面顏色(五碼): >> BW73N, 背面漆膜厚: >> NOM, 背面漆塗漆型式幾塗幾烤: >> 2, 鉻酸鹽: >> Z, 訂單厚度: >> 0.42, 訂單重: >> 30000, 重量容許率(下限): >> 10, 重量容許率(上限): >> 10, 訂單寬度: >> 914, 鍍製方式: >> AC, 鋼捲內徑: >> 508, 鋼捲下限重: >> 3, 鋼捲上限重: >> 5, 壓花條件碼: >> -, 表面花紋: >> R, 綠色識別碼: >> -, 印刷輥號: >> -, 產品代碼: >> PPGL, 皮膜碼: >> -, 單位別: >> M, 油品種類: >> Z, 塗油量: >> Z, 包裝代碼: >> D2 , 保護膜碼: >> -, 客戶試片取樣數量: >> 0, 客戶試片取樣型式: >> -, 調質碼: >> S, 套筒碼: >> S , 規格: >> CGLCC-20, 製造標準: >> CNS, 表面處理劑種類: >> Z, 表面處理劑塗佈量: >> Z, 伸長率測試: >> N, 硬度測試碼: >> N, 抗拉強度測試: >> N, 降伏強度測試: >> N, 厚度變異: >> -1.2, 訂單正面顏色(五碼): >> RGB77, 正面漆膜厚: >> 25, 正面漆塗漆型式幾塗幾烤: >> 2, 修邊碼: >> Y, 重量碼: >> AW, 鋼捲捲向: >> I, 鍍層碼: >> AZ150, | H:厚度偏薄
PPGL | 2501BIX001/004 |  | 1. 部分大陸料含B元素超過CNS規範管制，故請原料CNS規範之訂單不要配大陸料 (OFP00684)-{.不符.} | 1. 訂單若有厚度變異，冷軋厚度公差比照烤漆計算公式 , 但最小為 1/2 公差做設定 (OFP00254)-{.不符.} 2. "偏薄要求訂單" 鍍後厚度減 鍍後厚度下限需大於 0.02 MM,以免發生厚度不足狀況 (OFP00369)-{.不符.} 3. 部分大陸料含B元素超過CNS規範管制，故請原料CNS規範之訂單不要配大陸料 (OFP00684)-{.不符.} | 訂單:2501BIX001/004 CPL <生產備註> 事項如下 . 除HGI/ HGL 訂單邊緣不噴油. 其餘皆側緣噴油 (RMK00285) | 訂單:2501BIX001/004 CR1 無 <生產備註> 事項 | 訂單:2501BIX001/004 CR2 無 <生產備註> 事項 | 訂單:2501BIX001/004 CG1 <生產備註> 事項如下 . 瓦形屋頂用 注意鍍層控制範圍：min=標準值，Max=標準值+30 (RMK00103) . 因成形性需求故鍍層量有上限管制，排程變換前後一顆分切請U3暫留，待產線確認鍍層量後再行處置。 (RMK00103) | 訂單:2501BIX001/004 CG2 <生產備註> 事項如下 . 瓦形屋頂用 注意鍍層控制範圍：min=標準值，Max=標準值+30 (RMK00103) . 因成形性需求故鍍層量有上限管制，排程變換前後一顆分切請U3暫留，待產線確認鍍層量後再行處置。 (RMK00103) | 訂單:2501BIX001/004 CC1 <生產備註> 事項如下 . 超低光澤產品,色差計塗佈量依據5+20U為基準。RYF89 以5+22U為基準。 (RMK00103) . 請出口人員貼上"請勿堆疊"紅色標簽. (RMK00103) . R字頭色碼 MASS 目標100%~115%之間. (RMK00103) . R字頭色碼塗佈量須在20U以上,不然會有白色點狀(繩紋),已被客戶訴賠. (RMK00103) . 捲起單位張力請加大至 5.5（有另行備註要求張力設定時，依另行備註需求設定）） (RMK00103) . ★品檢注意！JIS&CNS 訂單必須每滿50噸一定要再做一次TEST (RMK00259) . 1.此為NEO塗料,色差計請用有"(20150105)"的標準樣檔名確認色差值,找不到檔案時請通知TED雯青#314 (RMK00343) . 2.色差放行標準為ΔL、Δa、Δb≦±0.6,光澤放行標準放寬到7以下放行,目視色差不管制 (RMK00343) . 本單厚度≧0.52mm，經測試結果標準PMT請以225℃為標準去計算爐溫 (RMK00378) . CC1:本單厚度≧0.52mm，經測試結果標準PMT請以225℃為標準去計算爐溫 (RMK00379) . 2015年發生過訴賠。請出口使用鋼套桶前請檢查焊接處，以免捲取後產生折痕 (RMK00381) | 訂單:2501BIX001/004 CC2 <生產備註> 事項如下 . 超低光澤產品,色差計塗佈量依據5+20U為基準。RYF89 以5+22U為基準。 (RMK00103) . 請出口人員貼上"請勿堆疊"紅色標簽. (RMK00103) . R字頭色碼 MASS 目標100%~115%之間. (RMK00103) . R字頭色碼塗佈量須在20U以上,不然會有白色點狀(繩紋),已被客戶訴賠. (RMK00103) . ★品檢注意！JIS&CNS 訂單必須每滿50噸一定要再做一次TEST (RMK00259) . 1.此為NEO塗料,色差計請用有"(20150105)"的標準樣檔名確認色差值,找不到檔案時請通知TED雯青#314 (RMK00343) . 2.色差放行標準為ΔL、Δa、Δb≦±0.6,光澤放行標準放寬到7以下放行,目視色差不管制 (RMK00343) . 本單厚度≧0.52mm，經測試結果標準PMT請以225℃為標準去計算爐溫 (RMK00378) . CC1:本單厚度≧0.52mm，經測試結果標準PMT請以225℃為標準去計算爐溫 (RMK00379) . 2015年發生過訴賠。請出口使用鋼套桶前請檢查焊接處，以免捲取後產生折痕 (RMK00381) | 訂單:2501BIX001/004 RCL 無 <生產備註> 事項 | 訂單:2501BIX001/004 CCPK 無 <生產備註> 事項 | 訂單:2501BIX001/004 CGQC <品檢備註> 事項如下 . 瓦形屋頂用 注意鍍層控制範圍：min=標準值，Max=標準值+30 (RMK00103) | 訂單:2501BIX001/004 CCQC <品檢備註> 事項如下 . 超低光澤產品,色差計塗佈量依據5+20U為基準。RYF89 以5+22U為基準。 (RMK00103) . R字頭色碼 MASS 目標100%~115%之間. (RMK00103) . ★品檢注意！JIS&CNS 訂單必須每滿50噸一定要再做一次TEST (RMK00259) . 1.此為NEO塗料,色差計請用有"(20150105)"的標準樣檔名確認色差值,找不到檔案時請通知TED雯青#314 (RMK00343) . 2.色差放行標準為ΔL、Δa、Δb≦±0.6,光澤放行標準放寬到7以下放行,目視色差不管制 (RMK00343) | 訂單:2501BIX001/004 TOL 無 <生產備註> 事項 |  | 訂單 2501BIX001/004 修改記錄如下: 20241210 11:52:32 (22005) 退火碼: >> S1, 用途碼: >> COA012, 背面標示: >> C844, 訂單背面顏色(五碼): >> BW73N, 背面漆膜厚: >> NOM, 背面漆塗漆型式幾塗幾烤: >> 2, 鉻酸鹽: >> Z, 訂單厚度: >> 0.52, 訂單重: >> 30000, 重量容許率(下限): >> 10, 重量容許率(上限): >> 10, 訂單寬度: >> 914, 鍍製方式: >> AC, 鋼捲內徑: >> 508, 鋼捲下限重: >> 3, 鋼捲上限重: >> 5, 壓花條件碼: >> -, 表面花紋: >> R, 綠色識別碼: >> -, 印刷輥號: >> -, 產品代碼: >> PPGL, 皮膜碼: >> -, 單位別: >> M, 油品種類: >> Z, 塗油量: >> Z, 包裝代碼: >> D2 , 保護膜碼: >> -, 客戶試片取樣數量: >> 0, 客戶試片取樣型式: >> -, 調質碼: >> S, 套筒碼: >> S , 規格: >> CGLCC-20, 製造標準: >> CNS, 表面處理劑種類: >> Z, 表面處理劑塗佈量: >> Z, 伸長率測試: >> N, 硬度測試碼: >> N, 抗拉強度測試: >> N, 降伏強度測試: >> N, 厚度變異: >> -1.4, 訂單正面顏色(五碼): >> RGB77, 正面漆膜厚: >> 25, 正面漆塗漆型式幾塗幾烤: >> 2, 修邊碼: >> Y, 重量碼: >> AW, 鋼捲捲向: >> I, 鍍層碼: >> AZ150, | H:厚度偏薄
PPGL | 2501BIX001/005 |  | 1. 部分大陸料含B元素超過CNS規範管制，故請原料CNS規範之訂單不要配大陸料 (OFP00684)-{.不符.} | 1. 訂單若有厚度變異，冷軋厚度公差比照烤漆計算公式 , 但最小為 1/2 公差做設定 (OFP00254)-{.不符.} 2. "偏薄要求訂單" 鍍後厚度減 鍍後厚度下限需大於 0.02 MM,以免發生厚度不足狀況 (OFP00369)-{.不符.} 3. 部分大陸料含B元素超過CNS規範管制，故請原料CNS規範之訂單不要配大陸料 (OFP00684)-{.不符.} | 訂單:2501BIX001/005 CPL <生產備註> 事項如下 . 除HGI/ HGL 訂單邊緣不噴油. 其餘皆側緣噴油 (RMK00285) | 訂單:2501BIX001/005 CR1 無 <生產備註> 事項 | 訂單:2501BIX001/005 CR2 無 <生產備註> 事項 | 訂單:2501BIX001/005 CG1 <生產備註> 事項如下 . 平板類,鍍鋅生產時SKIN PASS & T/L 請依據鍍鋅標準規定生產 (RMK00100) . 鍍鋅表面不可有鋅痕、壓痕、凹陷、及刮傷 、應變痕等。 (RMK00100) . 出口鋼捲盤捲後目視不允許有鼓起. (RMK00100) . 瓦形屋頂用 注意鍍層控制範圍：min=標準值，Max=標準值+30 (RMK00103) . 因成形性需求故鍍層量有上限管制，排程變換前後一顆分切請U3暫留，待產線確認鍍層量後再行處置。 (RMK00103) | 訂單:2501BIX001/005 CG2 <生產備註> 事項如下 . 平板類,鍍鋅生產時SKIN PASS & T/L 請依據鍍鋅標準規定生產 (RMK00100) . 鍍鋅表面不可有鋅痕、壓痕、凹陷、及刮傷 、應變痕等。 (RMK00100) . 出口鋼捲盤捲後目視不允許有鼓起. (RMK00100) . 瓦形屋頂用 注意鍍層控制範圍：min=標準值，Max=標準值+30 (RMK00103) . 因成形性需求故鍍層量有上限管制，排程變換前後一顆分切請U3暫留，待產線確認鍍層量後再行處置。 (RMK00103) | 訂單:2501BIX001/005 CC1 <生產備註> 事項如下 . 超低光澤產品,色差計塗佈量依據5+20U為基準。RYF89 以5+22U為基準。 (RMK00103) . 請出口人員貼上"請勿堆疊"紅色標簽. (RMK00103) . R字頭色碼 MASS 目標100%~115%之間. (RMK00103) . R字頭色碼塗佈量須在20U以上,不然會有白色點狀(繩紋),已被客戶訴賠. (RMK00103) . 捲起單位張力請加大至 5.5（有另行備註要求張力設定時，依另行備註需求設定）） (RMK00103) . 本色容易有色差，尚未找到解決對策前，必須塗料商到場協助。 (RMK00223) . 以下顏色不用會同:RYB172 , RYB192, RWB372 ,RYB972 (RMK00223) . ★品檢注意！JIS&CNS 訂單必須每滿50噸一定要再做一次TEST (RMK00259) . 1.此為NEO塗料,色差計請用有"(20150105)"的標準樣檔名確認色差值,找不到檔案時請通知TED雯青#314 (RMK00343) . 2.色差放行標準為ΔL、Δa、Δb≦±0.6,光澤放行標準放寬到7以下放行,目視色差不管制 (RMK00343) . 2015年發生過訴賠。請出口使用鋼套桶前請檢查焊接處，以免捲取後產生折痕 (RMK00381) | 訂單:2501BIX001/005 CC2 <生產備註> 事項如下 . 超低光澤產品,色差計塗佈量依據5+20U為基準。RYF89 以5+22U為基準。 (RMK00103) . 請出口人員貼上"請勿堆疊"紅色標簽. (RMK00103) . R字頭色碼 MASS 目標100%~115%之間. (RMK00103) . R字頭色碼塗佈量須在20U以上,不然會有白色點狀(繩紋),已被客戶訴賠. (RMK00103) . 本色容易有色差，尚未找到解決對策前，必須塗料商到場協助。 (RMK00223) . 以下顏色不用會同:RYB172 , RYB192, RWB372 ,RYB972 (RMK00223) . ★品檢注意！JIS&CNS 訂單必須每滿50噸一定要再做一次TEST (RMK00259) . 1.此為NEO塗料,色差計請用有"(20150105)"的標準樣檔名確認色差值,找不到檔案時請通知TED雯青#314 (RMK00343) . 2.色差放行標準為ΔL、Δa、Δb≦±0.6,光澤放行標準放寬到7以下放行,目視色差不管制 (RMK00343) . 2015年發生過訴賠。請出口使用鋼套桶前請檢查焊接處，以免捲取後產生折痕 (RMK00381) | 訂單:2501BIX001/005 RCL 無 <生產備註> 事項 | 訂單:2501BIX001/005 CCPK 無 <生產備註> 事項 | 訂單:2501BIX001/005 CGQC <品檢備註> 事項如下 . 瓦形屋頂用 注意鍍層控制範圍：min=標準值，Max=標準值+30 (RMK00103) | 訂單:2501BIX001/005 CCQC <品檢備註> 事項如下 . 超低光澤產品,色差計塗佈量依據5+20U為基準。RYF89 以5+22U為基準。 (RMK00103) . R字頭色碼 MASS 目標100%~115%之間. (RMK00103) . 本色容易有色差，尚未找到解決對策前，必須塗料商到場協助。 (RMK00223) . 以下顏色不用會同:RYB172 , RYB192, RWB372 ,RYB972 (RMK00223) . ★品檢注意！JIS&CNS 訂單必須每滿50噸一定要再做一次TEST (RMK00259) . 1.此為NEO塗料,色差計請用有"(20150105)"的標準樣檔名確認色差值,找不到檔案時請通知TED雯青#314 (RMK00343) . 2.色差放行標準為ΔL、Δa、Δb≦±0.6,光澤放行標準放寬到7以下放行,目視色差不管制 (RMK00343) | 訂單:2501BIX001/005 TOL 無 <生產備註> 事項 |  | 訂單 2501BIX001/005 修改記錄如下: 20241210 11:52:46 (22005) 退火碼: >> S1, 用途碼: >> CIA008, 背面標示: >> C844, 訂單背面顏色(五碼): >> BW73N, 背面漆膜厚: >> NOM, 背面漆塗漆型式幾塗幾烤: >> 2, 鉻酸鹽: >> Z, 訂單厚度: >> 0.42, 訂單重: >> 30000, 重量容許率(下限): >> 10, 重量容許率(上限): >> 10, 訂單寬度: >> 914, 鍍製方式: >> AC, 鋼捲內徑: >> 508, 鋼捲下限重: >> 3, 鋼捲上限重: >> 5, 壓花條件碼: >> -, 表面花紋: >> R, 綠色識別碼: >> -, 印刷輥號: >> -, 產品代碼: >> PPGL, 皮膜碼: >> -, 單位別: >> M, 油品種類: >> Z, 塗油量: >> Z, 包裝代碼: >> D2 , 保護膜碼: >> -, 客戶試片取樣數量: >> 0, 客戶試片取樣型式: >> -, 調質碼: >> S, 套筒碼: >> S , 規格: >> CGLCC-20, 製造標準: >> CNS, 表面處理劑種類: >> Z, 表面處理劑塗佈量: >> Z, 伸長率測試: >> N, 硬度測試碼: >> N, 抗拉強度測試: >> N, 降伏強度測試: >> N, 厚度變異: >> -1.2, 訂單正面顏色(五碼): >> RYB17, 正面漆膜厚: >> 25, 正面漆塗漆型式幾塗幾烤: >> 2, 修邊碼: >> Y, 重量碼: >> AW, 鋼捲捲向: >> I, 鍍層碼: >> AZ150, | H:厚度偏薄
PPGL | 2501BIX001/006 |  | 1. 部分大陸料含B元素超過CNS規範管制，故請原料CNS規範之訂單不要配大陸料 (OFP00684)-{.不符.} | 1. 訂單若有厚度變異，冷軋厚度公差比照烤漆計算公式 , 但最小為 1/2 公差做設定 (OFP00254)-{.不符.} 2. "偏薄要求訂單" 鍍後厚度減 鍍後厚度下限需大於 0.02 MM,以免發生厚度不足狀況 (OFP00369)-{.不符.} 3. 部分大陸料含B元素超過CNS規範管制，故請原料CNS規範之訂單不要配大陸料 (OFP00684)-{.不符.} | 訂單:2501BIX001/006 CPL <生產備註> 事項如下 . 除HGI/ HGL 訂單邊緣不噴油. 其餘皆側緣噴油 (RMK00285) | 訂單:2501BIX001/006 CR1 無 <生產備註> 事項 | 訂單:2501BIX001/006 CR2 無 <生產備註> 事項 | 訂單:2501BIX001/006 CG1 <生產備註> 事項如下 . 平板類,鍍鋅生產時SKIN PASS & T/L 請依據鍍鋅標準規定生產 (RMK00100) . 鍍鋅表面不可有鋅痕、壓痕、凹陷、及刮傷 、應變痕等。 (RMK00100) . 出口鋼捲盤捲後目視不允許有鼓起. (RMK00100) . 瓦形屋頂用 注意鍍層控制範圍：min=標準值，Max=標準值+30 (RMK00103) . 因成形性需求故鍍層量有上限管制，排程變換前後一顆分切請U3暫留，待產線確認鍍層量後再行處置。 (RMK00103) | 訂單:2501BIX001/006 CG2 <生產備註> 事項如下 . 平板類,鍍鋅生產時SKIN PASS & T/L 請依據鍍鋅標準規定生產 (RMK00100) . 鍍鋅表面不可有鋅痕、壓痕、凹陷、及刮傷 、應變痕等。 (RMK00100) . 出口鋼捲盤捲後目視不允許有鼓起. (RMK00100) . 瓦形屋頂用 注意鍍層控制範圍：min=標準值，Max=標準值+30 (RMK00103) . 因成形性需求故鍍層量有上限管制，排程變換前後一顆分切請U3暫留，待產線確認鍍層量後再行處置。 (RMK00103) | 訂單:2501BIX001/006 CC1 <生產備註> 事項如下 . 超低光澤產品,色差計塗佈量依據5+20U為基準。RYF89 以5+22U為基準。 (RMK00103) . 請出口人員貼上"請勿堆疊"紅色標簽. (RMK00103) . R字頭色碼 MASS 目標100%~115%之間. (RMK00103) . R字頭色碼塗佈量須在20U以上,不然會有白色點狀(繩紋),已被客戶訴賠. (RMK00103) . 捲起單位張力請加大至 5.5（有另行備註要求張力設定時，依另行備註需求設定）） (RMK00103) . 本色容易有色差，尚未找到解決對策前，必須塗料商到場協助。 (RMK00223) . 以下顏色不用會同:RYB172 , RYB192, RWB372 ,RYB972 (RMK00223) . ★品檢注意！JIS&CNS 訂單必須每滿50噸一定要再做一次TEST (RMK00259) . 1.此為NEO塗料,色差計請用有"(20150105)"的標準樣檔名確認色差值,找不到檔案時請通知TED雯青#314 (RMK00343) . 2.色差放行標準為ΔL、Δa、Δb≦±0.6,光澤放行標準放寬到7以下放行,目視色差不管制 (RMK00343) . CC1:本單厚度≧0.52mm，經測試結果標準PMT請以225℃為標準去計算爐溫 (RMK00379) . 2015年發生過訴賠。請出口使用鋼套桶前請檢查焊接處，以免捲取後產生折痕 (RMK00381) | 訂單:2501BIX001/006 CC2 <生產備註> 事項如下 . 超低光澤產品,色差計塗佈量依據5+20U為基準。RYF89 以5+22U為基準。 (RMK00103) . 請出口人員貼上"請勿堆疊"紅色標簽. (RMK00103) . R字頭色碼 MASS 目標100%~115%之間. (RMK00103) . R字頭色碼塗佈量須在20U以上,不然會有白色點狀(繩紋),已被客戶訴賠. (RMK00103) . 本色容易有色差，尚未找到解決對策前，必須塗料商到場協助。 (RMK00223) . 以下顏色不用會同:RYB172 , RYB192, RWB372 ,RYB972 (RMK00223) . ★品檢注意！JIS&CNS 訂單必須每滿50噸一定要再做一次TEST (RMK00259) . 1.此為NEO塗料,色差計請用有"(20150105)"的標準樣檔名確認色差值,找不到檔案時請通知TED雯青#314 (RMK00343) . 2.色差放行標準為ΔL、Δa、Δb≦±0.6,光澤放行標準放寬到7以下放行,目視色差不管制 (RMK00343) . CC1:本單厚度≧0.52mm，經測試結果標準PMT請以225℃為標準去計算爐溫 (RMK00379) . 2015年發生過訴賠。請出口使用鋼套桶前請檢查焊接處，以免捲取後產生折痕 (RMK00381) | 訂單:2501BIX001/006 RCL 無 <生產備註> 事項 | 訂單:2501BIX001/006 CCPK 無 <生產備註> 事項 | 訂單:2501BIX001/006 CGQC <品檢備註> 事項如下 . 瓦形屋頂用 注意鍍層控制範圍：min=標準值，Max=標準值+30 (RMK00103) | 訂單:2501BIX001/006 CCQC <品檢備註> 事項如下 . 超低光澤產品,色差計塗佈量依據5+20U為基準。RYF89 以5+22U為基準。 (RMK00103) . R字頭色碼 MASS 目標100%~115%之間. (RMK00103) . 本色容易有色差，尚未找到解決對策前，必須塗料商到場協助。 (RMK00223) . 以下顏色不用會同:RYB172 , RYB192, RWB372 ,RYB972 (RMK00223) . ★品檢注意！JIS&CNS 訂單必須每滿50噸一定要再做一次TEST (RMK00259) . 1.此為NEO塗料,色差計請用有"(20150105)"的標準樣檔名確認色差值,找不到檔案時請通知TED雯青#314 (RMK00343) . 2.色差放行標準為ΔL、Δa、Δb≦±0.6,光澤放行標準放寬到7以下放行,目視色差不管制 (RMK00343) | 訂單:2501BIX001/006 TOL 無 <生產備註> 事項 |  | 訂單 2501BIX001/006 修改記錄如下: 20241210 11:53:06 (22005) 退火碼: >> S1, 用途碼: >> CIA008, 背面標示: >> C844, 訂單背面顏色(五碼): >> BW73N, 背面漆膜厚: >> NOM, 背面漆塗漆型式幾塗幾烤: >> 2, 鉻酸鹽: >> Z, 訂單厚度: >> 0.52, 訂單重: >> 30000, 重量容許率(下限): >> 10, 重量容許率(上限): >> 10, 訂單寬度: >> 914, 鍍製方式: >> AC, 鋼捲內徑: >> 508, 鋼捲下限重: >> 3, 鋼捲上限重: >> 5, 壓花條件碼: >> -, 表面花紋: >> R, 綠色識別碼: >> -, 印刷輥號: >> -, 產品代碼: >> PPGL, 皮膜碼: >> -, 單位別: >> M, 油品種類: >> Z, 塗油量: >> Z, 包裝代碼: >> D2 , 保護膜碼: >> -, 客戶試片取樣數量: >> 0, 客戶試片取樣型式: >> -, 調質碼: >> S, 套筒碼: >> S , 規格: >> CGLCC-20, 製造標準: >> CNS, 表面處理劑種類: >> Z, 表面處理劑塗佈量: >> Z, 伸長率測試: >> N, 硬度測試碼: >> N, 抗拉強度測試: >> N, 降伏強度測試: >> N, 厚度變異: >> -1.4, 訂單正面顏色(五碼): >> RYB17, 正面漆膜厚: >> 25, 正面漆塗漆型式幾塗幾烤: >> 2, 修邊碼: >> Y, 重量碼: >> AW, 鋼捲捲向: >> I, 鍍層碼: >> AZ150, | H:厚度偏薄
PPGL | 2501BIX001/007 | 1. 提醒：訂單厚度＜0.261，若BK 膜厚＞20U必須與TDCC討論。確認OK可不用理會 (OFP00332)-{.不符.} 2. 單捲限重檢核 (原料重:14~19, 分切困難:15.00~16.00, 單捲限重:4.00~5.00)(OFP00031)-{.不符.} | 1. 部分大陸料含B元素超過CNS規範管制，故請原料CNS規範之訂單不要配大陸料 (OFP00684)-{.不符.} | 1. 國內屋頂背板必須指定CC2 並噴印於正面 (OFP00159)-{.不符.} 2. 訂單若有厚度變異，冷軋厚度公差比照烤漆計算公式 , 但最小為 1/2 公差做設定 (OFP00254)-{.不符.} 3. 提醒：訂單厚度＜0.261，若BK 膜厚＞20U必須與TDCC討論。確認OK可不用理會 (OFP00332)-{.不符.} 4. "偏薄要求訂單" 鍍後厚度減 鍍後厚度下限需大於 0.02 MM,以免發生厚度不足狀況 (OFP00369)-{.不符.} 5. CR ＜0.2 MM 鍍鋅＋套桶S (OFP00495)-{.不符.} 6. 請確認訂單寬度公差0~+5 MM 修邊寬度CR1=+7 (CR2=+6) (OFP00498)-{.不符.} 7. 部分大陸料含B元素超過CNS規範管制，故請原料CNS規範之訂單不要配大陸料 (OFP00684)-{.不符.} | 訂單:2501BIX001/007 CPL <生產備註> 事項如下 . 注意修邊刀具與間隙調整 (RMK00120) . 【特別寬度公差】注意本單訂單寬度（鍍鋅後寬度）公差為 -2~+5 mm。因此寬度公差設定0～+5 mm (RMK00184) . 除HGI/ HGL 訂單邊緣不噴油. 其餘皆側緣噴油 (RMK00285) . CNS AZ50 鍍層相當於 SYSCO AZ050 鍍層 (RMK00294) | 訂單:2501BIX001/007 CR1 <生產備註> 事項如下 . 【特別寬度公差】注意本單訂單寬度（鍍鋅後寬度）公差為 -2~+5 mm。因此寬度公差設定0～+5 mm (RMK00184) . CNS AZ50 鍍層相當於 SYSCO AZ050 鍍層 (RMK00294) . 管制冷軋板形 : 中波盡量小，目標無中波，可允許輕微邊波 (RMK00338) . 末 Pass 線速度 : 800 mpm (RMK00338) . 【PASS 數】因最終產品寬度公差管制0～＋5！若投入HR厚度 1.74~1.84 請以 5 PASS軋延，HR 厚度2.0~2.2 請以 7 PASS軋延 (RMK00549) . 如在內圈 50 ~200 m 尾圈厚度若有變異時(冷軋厚度 +/- 0.01mm)，務必告知CG1或是做好相關記號。以利CG1入口人員更改焊接條件，減少薄板斷板風險 (RMK00572) | 訂單:2501BIX001/007 CR2 <生產備註> 事項如下 . 【特別寬度公差】注意本單訂單寬度（鍍鋅後寬度）公差為 -2~+5 mm。因此寬度公差設定0～+5 mm (RMK00184) . CNS AZ50 鍍層相當於 SYSCO AZ050 鍍層 (RMK00294) . 管制冷軋板形 : 中波盡量小，目標無中波，可允許輕微邊波 (RMK00338) . 【PASS 數】因最終產品寬度公差管制0～＋5！若投入HR厚度 1.74~1.84 請以 5 PASS軋延，HR 厚度2.0~2.2 請以 7 PASS軋延 (RMK00549) | 訂單:2501BIX001/007 CG1 <生產備註> 事項如下 . 調質條件 EL％=0.1%,張力整平機EL%=0.35% (RMK00120) . 板面允許手摸無感折痕1條(含)以下 (RMK00120) . 請設定S1退火條件，溫度640 ± 10℃. (RMK00120) . 出口鋼捲盤捲後目視不允許有鼓起 (RMK00120) . 烤漆訂單冷軋厚度小於0.2mm鋼捲，鍍鋅線請一律加鋼套桶. (RMK00121) . 【特別寬度公差】注意本單訂單寬度（鍍鋅後寬度）公差為 -2~+5 mm。因此寬度公差設定0～+5 mm (RMK00184) . CNS AZ50 鍍層相當於 SYSCO AZ050 鍍層 (RMK00294) . 如在內圈 50 ~200 m 尾圈厚度若有變異時(冷軋厚度 +/- 0.01mm)，務必告知CG1或是做好相關記號。以利CG1入口人員更改焊接條件，減少薄板斷板風險 (RMK00572) | 訂單:2501BIX001/007 CG2 <生產備註> 事項如下 . 調質條件 EL％=0.1%,張力整平機EL%=0.35% (RMK00120) . 板面允許手摸無感折痕1條(含)以下 (RMK00120) . 請設定S1退火條件，溫度640 ± 10℃. (RMK00120) . 出口鋼捲盤捲後目視不允許有鼓起 (RMK00120) . 烤漆訂單冷軋厚度小於0.2mm鋼捲，鍍鋅線請一律加鋼套桶. (RMK00121) . 【特別寬度公差】注意本單訂單寬度（鍍鋅後寬度）公差為 -2~+5 mm。因此寬度公差設定0～+5 mm (RMK00184) . CNS AZ50 鍍層相當於 SYSCO AZ050 鍍層 (RMK00294) | 訂單:2501BIX001/007 CC1 <生產備註> 事項如下 . 若冷軋厚度≦0.3MM,且未加鋼套筒,請出口主操加貼"請勿堆疊"標籤 (RMK00070) . 面漆黏度調整範圍:40±5秒(目標=40秒) (RMK00120) . 加工物性要求4TT/6TC(目視) (RMK00120) . 允許手摸無感折痕1條以下,允許因鋅渣造成Dent (RMK00120) . 未加鋼套筒：1.0.25MM<冷軋厚度≦0.3MM貼"請勿堆疊"黃色標籤。2.冷軋厚度≦0.25 貼"請勿堆疊"紅色標籤 (RMK00120) . 【特別寬度公差】注意本單訂單寬度（鍍鋅後寬度）公差為 -2~+5 mm。因此寬度公差設定0～+5 mm (RMK00184) . ★品檢注意！JIS&CNS 訂單必須每滿50噸一定要再做一次TEST (RMK00259) . ★★本單噴印於 TOP (1W0862) 面，而且包含字體邊緣要距板邊30 mm以內★★ (RMK00274) . ** 正面噴字需管制在距板邊30mm內, 頭板、降速看板及尾板需量測噴字距板邊距離, NG時請暫留。 (RMK00349) . 【品檢】屋頂背板鋼捲缺陷之處理原則如下: (RMK00349) . 【品檢】1.鋼捲中間部份嚴重明顯缺陷(如塗佈不均,浮色,烘烤過度等目視明顯缺陷)一律不允許折讓處理,請先暫留鋼捲,並詳實記錄缺陷 (RMK00349) . 【品檢】2.外圈缺陷一律切除. (RMK00349) . 【品檢】3.內圈缺陷低於10米折讓處理,超過10米送RCL缺陷切除. (RMK00349) . 請參考歷史塗裝條件對應色差值，調整1W0862單一MASS(不含底漆)以不低於標準 85%為底線，以達到△ L 管制±0.5 以內的目標 (RMK00399) . 【抽氣量】白色系在CC1生產時,FINISH抽氣量請設定250,如生產中發生色差b值異常升高,請股長再加大抽氣量因應 (RMK00560) . 【背標正面噴印塗裝黏度】正面噴字之1W0862產品，其1W0862黏度需要45秒↑，避免噴字拖痕 (RMK00628) | 訂單:2501BIX001/007 CC2 <生產備註> 事項如下 . 若冷軋厚度≦0.3MM,且未加鋼套筒,請出口主操加貼"請勿堆疊"標籤 (RMK00070) . 面漆黏度調整範圍:40±5秒(目標=40秒) (RMK00120) . 加工物性要求4TT/6TC(目視) (RMK00120) . 允許手摸無感折痕1條以下,允許因鋅渣造成Dent (RMK00120) . 未加鋼套筒：1.0.25MM<冷軋厚度≦0.3MM貼"請勿堆疊"黃色標籤。2.冷軋厚度≦0.25 貼"請勿堆疊"紅色標籤 (RMK00120) . 烤漆伸長率設定0.1％，波高盡量小...08/04 TED晨會 (RMK00120) . 【特別寬度公差】注意本單訂單寬度（鍍鋅後寬度）公差為 -2~+5 mm。因此寬度公差設定0～+5 mm (RMK00184) . ★品檢注意！JIS&CNS 訂單必須每滿50噸一定要再做一次TEST (RMK00259) . ★★本單噴印於 TOP (1W0862) 面，而且包含字體邊緣要距板邊30 mm以內★★ (RMK00274) . ** 正面噴字需管制在距板邊30mm內, 頭板、降速看板及尾板需量測噴字距板邊距離, NG時請暫留。 (RMK00349) . 【品檢】屋頂背板鋼捲缺陷之處理原則如下: (RMK00349) . 【品檢】1.鋼捲中間部份嚴重明顯缺陷(如塗佈不均,浮色,烘烤過度等目視明顯缺陷)一律不允許折讓處理,請先暫留鋼捲,並詳實記錄缺陷 (RMK00349) . 【品檢】2.外圈缺陷一律切除. (RMK00349) . 【品檢】3.內圈缺陷低於10米折讓處理,超過10米送RCL缺陷切除. (RMK00349) . 請參考歷史塗裝條件對應色差值，調整1W0862單一MASS(不含底漆)以不低於標準 85%為底線，以達到△ L 管制±0.5 以內的目標 (RMK00399) . 【抽氣量】白色系在CC1生產時,FINISH抽氣量請設定250,如生產中發生色差b值異常升高,請股長再加大抽氣量因應 (RMK00560) . 【背標正面噴印塗裝黏度】正面噴字之1W0862產品，其1W0862黏度需要45秒↑，避免噴字拖痕 (RMK00628) | 訂單:2501BIX001/007 RCL 無 <生產備註> 事項 | 訂單:2501BIX001/007 CCPK <生產備註> 事項如下 . 未加鋼套筒：1.0.25MM<冷軋厚度≦0.3MM貼"請勿堆疊"黃色標籤。2.冷軋厚度≦0.25 貼"請勿堆疊"紅色標籤 (RMK00120) | 訂單:2501BIX001/007 CGQC <品檢備註> 事項如下 . 【特別寬度公差】注意本單訂單寬度（鍍鋅後寬度）公差為 -2~+5 mm。因此寬度公差設定0～+5 mm (RMK00184) . CNS AZ50 鍍層相當於 SYSCO AZ050 鍍層 (RMK00294) | 訂單:2501BIX001/007 CCQC <品檢備註> 事項如下 . 未加鋼套筒：1.0.25MM<冷軋厚度≦0.3MM貼"請勿堆疊"黃色標籤。2.冷軋厚度≦0.25 貼"請勿堆疊"紅色標籤 (RMK00120) . 【特別寬度公差】注意本單訂單寬度（鍍鋅後寬度）公差為 -2~+5 mm。因此寬度公差設定0～+5 mm (RMK00184) . ★品檢注意！JIS&CNS 訂單必須每滿50噸一定要再做一次TEST (RMK00259) . ★★本單噴印於 TOP (1W0862) 面，而且包含字體邊緣要距板邊30 mm以內★★ (RMK00274) . ** 正面噴字需管制在距板邊30mm內, 頭板、降速看板及尾板需量測噴字距板邊距離, NG時請暫留。 (RMK00349) . 【品檢】屋頂背板鋼捲缺陷之處理原則如下: (RMK00349) . 【品檢】1.鋼捲中間部份嚴重明顯缺陷(如塗佈不均,浮色,烘烤過度等目視明顯缺陷)一律不允許折讓處理,請先暫留鋼捲,並詳實記錄缺陷 (RMK00349) . 【品檢】2.外圈缺陷一律切除. (RMK00349) . 【品檢】3.內圈缺陷低於10米折讓處理,超過10米送RCL缺陷切除. (RMK00349) . 請參考歷史塗裝條件對應色差值，調整1W0862單一MASS(不含底漆)以不低於標準 85%為底線，以達到△ L 管制±0.5 以內的目標 (RMK00399) . 【背標正面噴印塗裝黏度】正面噴字之1W0862產品，其1W0862黏度需要45秒↑，避免噴字拖痕 (RMK00628) | 訂單:2501BIX001/007 TOL 無 <生產備註> 事項 |  | 訂單 2501BIX001/007 修改記錄如下: 20241210 11:53:40 (22005) 退火碼: >> S1, 用途碼: >> COR005, 背面標示: >> CT01, 訂單背面顏色(五碼): >> BW736, 背面漆膜厚: >> NOM, 背面漆塗漆型式幾塗幾烤: >> 1, 鉻酸鹽: >> Z, 訂單厚度: >> 0.18, 訂單重: >> 30000, 重量容許率(下限): >> 10, 重量容許率(上限): >> 10, 訂單寬度: >> 890, 鍍製方式: >> BC, 鋼捲內徑: >> 508, 鋼捲下限重: >> 4, 鋼捲上限重: >> 5, 壓花條件碼: >> -, 表面花紋: >> R, 綠色識別碼: >> -, 印刷輥號: >> -, 產品代碼: >> PPGL, 皮膜碼: >> -, 單位別: >> M, 油品種類: >> Z, 塗油量: >> Z, 包裝代碼: >> D2 , 保護膜碼: >> -, 客戶試片取樣數量: >> 0, 客戶試片取樣型式: >> -, 調質碼: >> S, 套筒碼: >> P , 規格: >> CGLCC-10, 製造標準: >> CNS, 表面處理劑種類: >> Z, 表面處理劑塗佈量: >> Z, 伸長率測試: >> N, 硬度測試碼: >> N, 抗拉強度測試: >> N, 降伏強度測試: >> N, 厚度變異: >> -1, 訂單正面顏色(五碼): >> 1W086, 正面漆膜厚: >> NOM, 正面漆塗漆型式幾塗幾烤: >> 2, 修邊碼: >> Y, 重量碼: >> AW, 鋼捲捲向: >> I, 鍍層碼: >> AZ50, | H:厚度偏薄
PPGL | 2501BIX001/008 | 1. 提醒：訂單厚度＜0.261，若BK 膜厚＞20U必須與TDCC討論。確認OK可不用理會 (OFP00332)-{.不符.} 2. 單捲限重檢核 (原料重:13~18, 分切困難:15.00~16.00, 單捲限重:4.00~5.00)(OFP00031)-{.不符.} | 1. 部分大陸料含B元素超過CNS規範管制，故請原料CNS規範之訂單不要配大陸料 (OFP00684)-{.不符.} | 1. 國內屋頂背板必須指定CC2 並噴印於正面 (OFP00159)-{.不符.} 2. 訂單若有厚度變異，冷軋厚度公差比照烤漆計算公式 , 但最小為 1/2 公差做設定 (OFP00254)-{.不符.} 3. 提醒：訂單厚度＜0.261，若BK 膜厚＞20U必須與TDCC討論。確認OK可不用理會 (OFP00332)-{.不符.} 4. "偏薄要求訂單" 鍍後厚度減 鍍後厚度下限需大於 0.02 MM,以免發生厚度不足狀況 (OFP00369)-{.不符.} 5. CR ＜0.2 MM 鍍鋅＋套桶S (OFP00495)-{.不符.} 6. 請確認訂單寬度公差0~+5 MM 修邊寬度CR1=+7 (CR2=+6) (OFP00498)-{.不符.} 7. 部分大陸料含B元素超過CNS規範管制，故請原料CNS規範之訂單不要配大陸料 (OFP00684)-{.不符.} | 訂單:2501BIX001/008 CPL <生產備註> 事項如下 . 注意修邊刀具與間隙調整 (RMK00120) . 【特別寬度公差】注意本單訂單寬度（鍍鋅後寬度）公差為 -2~+5 mm。因此寬度公差設定0～+5 mm (RMK00184) . 除HGI/ HGL 訂單邊緣不噴油. 其餘皆側緣噴油 (RMK00285) . CNS AZ50 鍍層相當於 SYSCO AZ050 鍍層 (RMK00294) | 訂單:2501BIX001/008 CR1 <生產備註> 事項如下 . 【特別寬度公差】注意本單訂單寬度（鍍鋅後寬度）公差為 -2~+5 mm。因此寬度公差設定0～+5 mm (RMK00184) . CNS AZ50 鍍層相當於 SYSCO AZ050 鍍層 (RMK00294) . 管制冷軋板形 : 中波盡量小，目標無中波，可允許輕微邊波 (RMK00338) . 末 Pass 線速度 : 800 mpm (RMK00338) . 【PASS 數】因最終產品寬度公差管制0～＋5！若投入HR厚度 1.74~1.84 請以 5 PASS軋延，HR 厚度2.0~2.2 請以 7 PASS軋延 (RMK00549) . 如在內圈 50 ~200 m 尾圈厚度若有變異時(冷軋厚度 +/- 0.01mm)，務必告知CG1或是做好相關記號。以利CG1入口人員更改焊接條件，減少薄板斷板風險 (RMK00572) | 訂單:2501BIX001/008 CR2 <生產備註> 事項如下 . 【特別寬度公差】注意本單訂單寬度（鍍鋅後寬度）公差為 -2~+5 mm。因此寬度公差設定0～+5 mm (RMK00184) . CNS AZ50 鍍層相當於 SYSCO AZ050 鍍層 (RMK00294) . 管制冷軋板形 : 中波盡量小，目標無中波，可允許輕微邊波 (RMK00338) . 【PASS 數】因最終產品寬度公差管制0～＋5！若投入HR厚度 1.74~1.84 請以 5 PASS軋延，HR 厚度2.0~2.2 請以 7 PASS軋延 (RMK00549) | 訂單:2501BIX001/008 CG1 <生產備註> 事項如下 . 調質條件 EL％=0.1%,張力整平機EL%=0.35% (RMK00120) . 板面允許手摸無感折痕1條(含)以下 (RMK00120) . 請設定S1退火條件，溫度640 ± 10℃. (RMK00120) . 出口鋼捲盤捲後目視不允許有鼓起 (RMK00120) . 烤漆訂單冷軋厚度小於0.2mm鋼捲，鍍鋅線請一律加鋼套桶. (RMK00121) . 【特別寬度公差】注意本單訂單寬度（鍍鋅後寬度）公差為 -2~+5 mm。因此寬度公差設定0～+5 mm (RMK00184) . CNS AZ50 鍍層相當於 SYSCO AZ050 鍍層 (RMK00294) . 如在內圈 50 ~200 m 尾圈厚度若有變異時(冷軋厚度 +/- 0.01mm)，務必告知CG1或是做好相關記號。以利CG1入口人員更改焊接條件，減少薄板斷板風險 (RMK00572) | 訂單:2501BIX001/008 CG2 <生產備註> 事項如下 . 調質條件 EL％=0.1%,張力整平機EL%=0.35% (RMK00120) . 板面允許手摸無感折痕1條(含)以下 (RMK00120) . 請設定S1退火條件，溫度640 ± 10℃. (RMK00120) . 出口鋼捲盤捲後目視不允許有鼓起 (RMK00120) . 烤漆訂單冷軋厚度小於0.2mm鋼捲，鍍鋅線請一律加鋼套桶. (RMK00121) . 【特別寬度公差】注意本單訂單寬度（鍍鋅後寬度）公差為 -2~+5 mm。因此寬度公差設定0～+5 mm (RMK00184) . CNS AZ50 鍍層相當於 SYSCO AZ050 鍍層 (RMK00294) | 訂單:2501BIX001/008 CC1 <生產備註> 事項如下 . 若冷軋厚度≦0.3MM,且未加鋼套筒,請出口主操加貼"請勿堆疊"標籤 (RMK00070) . 面漆黏度調整範圍:40±5秒(目標=40秒) (RMK00120) . 加工物性要求4TT/6TC(目視) (RMK00120) . 允許手摸無感折痕1條以下,允許因鋅渣造成Dent (RMK00120) . 未加鋼套筒：1.0.25MM<冷軋厚度≦0.3MM貼"請勿堆疊"黃色標籤。2.冷軋厚度≦0.25 貼"請勿堆疊"紅色標籤 (RMK00120) . 【特別寬度公差】注意本單訂單寬度（鍍鋅後寬度）公差為 -2~+5 mm。因此寬度公差設定0～+5 mm (RMK00184) . ★品檢注意！JIS&CNS 訂單必須每滿50噸一定要再做一次TEST (RMK00259) . ★★本單噴印於 TOP (1W0862) 面，而且包含字體邊緣要距板邊30 mm以內★★ (RMK00274) . ** 正面噴字需管制在距板邊30mm內, 頭板、降速看板及尾板需量測噴字距板邊距離, NG時請暫留。 (RMK00349) . 【品檢】屋頂背板鋼捲缺陷之處理原則如下: (RMK00349) . 【品檢】1.鋼捲中間部份嚴重明顯缺陷(如塗佈不均,浮色,烘烤過度等目視明顯缺陷)一律不允許折讓處理,請先暫留鋼捲,並詳實記錄缺陷 (RMK00349) . 【品檢】2.外圈缺陷一律切除. (RMK00349) . 【品檢】3.內圈缺陷低於10米折讓處理,超過10米送RCL缺陷切除. (RMK00349) . 請參考歷史塗裝條件對應色差值，調整1W0862單一MASS(不含底漆)以不低於標準 85%為底線，以達到△ L 管制±0.5 以內的目標 (RMK00399) . 【抽氣量】白色系在CC1生產時,FINISH抽氣量請設定250,如生產中發生色差b值異常升高,請股長再加大抽氣量因應 (RMK00560) . 【背標正面噴印塗裝黏度】正面噴字之1W0862產品，其1W0862黏度需要45秒↑，避免噴字拖痕 (RMK00628) | 訂單:2501BIX001/008 CC2 <生產備註> 事項如下 . 若冷軋厚度≦0.3MM,且未加鋼套筒,請出口主操加貼"請勿堆疊"標籤 (RMK00070) . 面漆黏度調整範圍:40±5秒(目標=40秒) (RMK00120) . 加工物性要求4TT/6TC(目視) (RMK00120) . 允許手摸無感折痕1條以下,允許因鋅渣造成Dent (RMK00120) . 未加鋼套筒：1.0.25MM<冷軋厚度≦0.3MM貼"請勿堆疊"黃色標籤。2.冷軋厚度≦0.25 貼"請勿堆疊"紅色標籤 (RMK00120) . 烤漆伸長率設定0.1％，波高盡量小...08/04 TED晨會 (RMK00120) . 【特別寬度公差】注意本單訂單寬度（鍍鋅後寬度）公差為 -2~+5 mm。因此寬度公差設定0～+5 mm (RMK00184) . ★品檢注意！JIS&CNS 訂單必須每滿50噸一定要再做一次TEST (RMK00259) . ★★本單噴印於 TOP (1W0862) 面，而且包含字體邊緣要距板邊30 mm以內★★ (RMK00274) . ** 正面噴字需管制在距板邊30mm內, 頭板、降速看板及尾板需量測噴字距板邊距離, NG時請暫留。 (RMK00349) . 【品檢】屋頂背板鋼捲缺陷之處理原則如下: (RMK00349) . 【品檢】1.鋼捲中間部份嚴重明顯缺陷(如塗佈不均,浮色,烘烤過度等目視明顯缺陷)一律不允許折讓處理,請先暫留鋼捲,並詳實記錄缺陷 (RMK00349) . 【品檢】2.外圈缺陷一律切除. (RMK00349) . 【品檢】3.內圈缺陷低於10米折讓處理,超過10米送RCL缺陷切除. (RMK00349) . 請參考歷史塗裝條件對應色差值，調整1W0862單一MASS(不含底漆)以不低於標準 85%為底線，以達到△ L 管制±0.5 以內的目標 (RMK00399) . 【抽氣量】白色系在CC1生產時,FINISH抽氣量請設定250,如生產中發生色差b值異常升高,請股長再加大抽氣量因應 (RMK00560) . 【背標正面噴印塗裝黏度】正面噴字之1W0862產品，其1W0862黏度需要45秒↑，避免噴字拖痕 (RMK00628) | 訂單:2501BIX001/008 RCL 無 <生產備註> 事項 | 訂單:2501BIX001/008 CCPK <生產備註> 事項如下 . 未加鋼套筒：1.0.25MM<冷軋厚度≦0.3MM貼"請勿堆疊"黃色標籤。2.冷軋厚度≦0.25 貼"請勿堆疊"紅色標籤 (RMK00120) | 訂單:2501BIX001/008 CGQC <品檢備註> 事項如下 . 【特別寬度公差】注意本單訂單寬度（鍍鋅後寬度）公差為 -2~+5 mm。因此寬度公差設定0～+5 mm (RMK00184) . CNS AZ50 鍍層相當於 SYSCO AZ050 鍍層 (RMK00294) | 訂單:2501BIX001/008 CCQC <品檢備註> 事項如下 . 未加鋼套筒：1.0.25MM<冷軋厚度≦0.3MM貼"請勿堆疊"黃色標籤。2.冷軋厚度≦0.25 貼"請勿堆疊"紅色標籤 (RMK00120) . 【特別寬度公差】注意本單訂單寬度（鍍鋅後寬度）公差為 -2~+5 mm。因此寬度公差設定0～+5 mm (RMK00184) . ★品檢注意！JIS&CNS 訂單必須每滿50噸一定要再做一次TEST (RMK00259) . ★★本單噴印於 TOP (1W0862) 面，而且包含字體邊緣要距板邊30 mm以內★★ (RMK00274) . ** 正面噴字需管制在距板邊30mm內, 頭板、降速看板及尾板需量測噴字距板邊距離, NG時請暫留。 (RMK00349) . 【品檢】屋頂背板鋼捲缺陷之處理原則如下: (RMK00349) . 【品檢】1.鋼捲中間部份嚴重明顯缺陷(如塗佈不均,浮色,烘烤過度等目視明顯缺陷)一律不允許折讓處理,請先暫留鋼捲,並詳實記錄缺陷 (RMK00349) . 【品檢】2.外圈缺陷一律切除. (RMK00349) . 【品檢】3.內圈缺陷低於10米折讓處理,超過10米送RCL缺陷切除. (RMK00349) . 請參考歷史塗裝條件對應色差值，調整1W0862單一MASS(不含底漆)以不低於標準 85%為底線，以達到△ L 管制±0.5 以內的目標 (RMK00399) . 【背標正面噴印塗裝黏度】正面噴字之1W0862產品，其1W0862黏度需要45秒↑，避免噴字拖痕 (RMK00628) | 訂單:2501BIX001/008 TOL 無 <生產備註> 事項 |  | 訂單 2501BIX001/008 修改記錄如下: 20241210 11:55:19 (22005) 退火碼: >> S1, 用途碼: >> COR005, 背面標示: >> CT01, 訂單背面顏色(五碼): >> BW736, 背面漆膜厚: >> NOM, 背面漆塗漆型式幾塗幾烤: >> 1, 鉻酸鹽: >> Z, 訂單厚度: >> 0.18, 訂單重: >> 30000, 重量容許率(下限): >> 10, 重量容許率(上限): >> 10, 訂單寬度: >> 850, 鍍製方式: >> BC, 鋼捲內徑: >> 508, 鋼捲下限重: >> 4, 鋼捲上限重: >> 5, 壓花條件碼: >> -, 表面花紋: >> R, 綠色識別碼: >> -, 印刷輥號: >> -, 產品代碼: >> PPGL, 皮膜碼: >> -, 單位別: >> M, 油品種類: >> Z, 塗油量: >> Z, 包裝代碼: >> D2 , 保護膜碼: >> -, 客戶試片取樣數量: >> 0, 客戶試片取樣型式: >> -, 調質碼: >> S, 套筒碼: >> P , 規格: >> CGLCC-10, 製造標準: >> CNS, 表面處理劑種類: >> Z, 表面處理劑塗佈量: >> Z, 伸長率測試: >> N, 硬度測試碼: >> N, 抗拉強度測試: >> N, 降伏強度測試: >> N, 厚度變異: >> -1, 訂單正面顏色(五碼): >> 1W086, 正面漆膜厚: >> NOM, 正面漆塗漆型式幾塗幾烤: >> 2, 修邊碼: >> Y, 重量碼: >> AW, 鋼捲捲向: >> I, 鍍層碼: >> AZ50, | H:厚度偏薄
PPGL | 2501BIX001/010 | 1. 提醒：訂單厚度＜0.261，若BK 膜厚＞20U必須與TDCC討論。確認OK可不用理會 (OFP00332)-{.不符.} 2. 單捲限重檢核 (原料重:13~18, 分切困難:15.00~16.00, 單捲限重:4.00~5.00)(OFP00031)-{.不符.} | 1. 部分大陸料含B元素超過CNS規範管制，故請原料CNS規範之訂單不要配大陸料 (OFP00684)-{.不符.} | 1. 國內屋頂背板必須指定CC2 並噴印於正面 (OFP00159)-{.不符.} 2. 訂單若有厚度變異，冷軋厚度公差比照烤漆計算公式 , 但最小為 1/2 公差做設定 (OFP00254)-{.不符.} 3. 提醒：訂單厚度＜0.261，若BK 膜厚＞20U必須與TDCC討論。確認OK可不用理會 (OFP00332)-{.不符.} 4. "偏薄要求訂單" 鍍後厚度減 鍍後厚度下限需大於 0.02 MM,以免發生厚度不足狀況 (OFP00369)-{.不符.} 5. CR ＜0.2 MM 鍍鋅＋套桶S (OFP00495)-{.不符.} 6. 請確認訂單寬度公差0~+5 MM 修邊寬度CR1=+7 (CR2=+6) (OFP00498)-{.不符.} 7. 部分大陸料含B元素超過CNS規範管制，故請原料CNS規範之訂單不要配大陸料 (OFP00684)-{.不符.} | 訂單:2501BIX001/010 CPL <生產備註> 事項如下 . 注意修邊刀具與間隙調整 (RMK00120) . 【特別寬度公差】注意本單訂單寬度（鍍鋅後寬度）公差為 -2~+5 mm。因此寬度公差設定0～+5 mm (RMK00184) . 除HGI/ HGL 訂單邊緣不噴油. 其餘皆側緣噴油 (RMK00285) . CNS AZ50 鍍層相當於 SYSCO AZ050 鍍層 (RMK00294) | 訂單:2501BIX001/010 CR1 <生產備註> 事項如下 . 【特別寬度公差】注意本單訂單寬度（鍍鋅後寬度）公差為 -2~+5 mm。因此寬度公差設定0～+5 mm (RMK00184) . CNS AZ50 鍍層相當於 SYSCO AZ050 鍍層 (RMK00294) . 管制冷軋板形 : 中波盡量小，目標無中波，可允許輕微邊波 (RMK00338) . 末 Pass 線速度 : 800 mpm (RMK00338) . 【PASS 數】因最終產品寬度公差管制0～＋5！若投入HR厚度 1.74~1.84 請以 5 PASS軋延，HR 厚度2.0~2.2 請以 7 PASS軋延 (RMK00549) . 如在內圈 50 ~200 m 尾圈厚度若有變異時(冷軋厚度 +/- 0.01mm)，務必告知CG1或是做好相關記號。以利CG1入口人員更改焊接條件，減少薄板斷板風險 (RMK00572) | 訂單:2501BIX001/010 CR2 <生產備註> 事項如下 . 【特別寬度公差】注意本單訂單寬度（鍍鋅後寬度）公差為 -2~+5 mm。因此寬度公差設定0～+5 mm (RMK00184) . CNS AZ50 鍍層相當於 SYSCO AZ050 鍍層 (RMK00294) . 管制冷軋板形 : 中波盡量小，目標無中波，可允許輕微邊波 (RMK00338) . 【PASS 數】因最終產品寬度公差管制0～＋5！若投入HR厚度 1.74~1.84 請以 5 PASS軋延，HR 厚度2.0~2.2 請以 7 PASS軋延 (RMK00549) | 訂單:2501BIX001/010 CG1 <生產備註> 事項如下 . 調質條件 EL％=0.1%,張力整平機EL%=0.35% (RMK00120) . 板面允許手摸無感折痕1條(含)以下 (RMK00120) . 請設定S1退火條件，溫度640 ± 10℃. (RMK00120) . 出口鋼捲盤捲後目視不允許有鼓起 (RMK00120) . 烤漆訂單冷軋厚度小於0.2mm鋼捲，鍍鋅線請一律加鋼套桶. (RMK00121) . 【特別寬度公差】注意本單訂單寬度（鍍鋅後寬度）公差為 -2~+5 mm。因此寬度公差設定0～+5 mm (RMK00184) . CNS AZ50 鍍層相當於 SYSCO AZ050 鍍層 (RMK00294) . 如在內圈 50 ~200 m 尾圈厚度若有變異時(冷軋厚度 +/- 0.01mm)，務必告知CG1或是做好相關記號。以利CG1入口人員更改焊接條件，減少薄板斷板風險 (RMK00572) | 訂單:2501BIX001/010 CG2 <生產備註> 事項如下 . 調質條件 EL％=0.1%,張力整平機EL%=0.35% (RMK00120) . 板面允許手摸無感折痕1條(含)以下 (RMK00120) . 請設定S1退火條件，溫度640 ± 10℃. (RMK00120) . 出口鋼捲盤捲後目視不允許有鼓起 (RMK00120) . 烤漆訂單冷軋厚度小於0.2mm鋼捲，鍍鋅線請一律加鋼套桶. (RMK00121) . 【特別寬度公差】注意本單訂單寬度（鍍鋅後寬度）公差為 -2~+5 mm。因此寬度公差設定0～+5 mm (RMK00184) . CNS AZ50 鍍層相當於 SYSCO AZ050 鍍層 (RMK00294) | 訂單:2501BIX001/010 CC1 <生產備註> 事項如下 . 若冷軋厚度≦0.3MM,且未加鋼套筒,請出口主操加貼"請勿堆疊"標籤 (RMK00070) . 面漆黏度調整範圍:40±5秒(目標=40秒) (RMK00120) . 加工物性要求4TT/6TC(目視) (RMK00120) . 允許手摸無感折痕1條以下,允許因鋅渣造成Dent (RMK00120) . 未加鋼套筒：1.0.25MM<冷軋厚度≦0.3MM貼"請勿堆疊"黃色標籤。2.冷軋厚度≦0.25 貼"請勿堆疊"紅色標籤 (RMK00120) . 【特別寬度公差】注意本單訂單寬度（鍍鋅後寬度）公差為 -2~+5 mm。因此寬度公差設定0～+5 mm (RMK00184) . ★品檢注意！JIS&CNS 訂單必須每滿50噸一定要再做一次TEST (RMK00259) . ★★本單噴印於 TOP (1W0862) 面，而且包含字體邊緣要距板邊30 mm以內★★ (RMK00274) . ** 正面噴字需管制在距板邊30mm內, 頭板、降速看板及尾板需量測噴字距板邊距離, NG時請暫留。 (RMK00349) . 【品檢】屋頂背板鋼捲缺陷之處理原則如下: (RMK00349) . 【品檢】1.鋼捲中間部份嚴重明顯缺陷(如塗佈不均,浮色,烘烤過度等目視明顯缺陷)一律不允許折讓處理,請先暫留鋼捲,並詳實記錄缺陷 (RMK00349) . 【品檢】2.外圈缺陷一律切除. (RMK00349) . 【品檢】3.內圈缺陷低於10米折讓處理,超過10米送RCL缺陷切除. (RMK00349) . 請參考歷史塗裝條件對應色差值，調整1W0862單一MASS(不含底漆)以不低於標準 85%為底線，以達到△ L 管制±0.5 以內的目標 (RMK00399) . 【抽氣量】白色系在CC1生產時,FINISH抽氣量請設定250,如生產中發生色差b值異常升高,請股長再加大抽氣量因應 (RMK00560) . 【背標正面噴印塗裝黏度】正面噴字之1W0862產品，其1W0862黏度需要45秒↑，避免噴字拖痕 (RMK00628) | 訂單:2501BIX001/010 CC2 <生產備註> 事項如下 . 若冷軋厚度≦0.3MM,且未加鋼套筒,請出口主操加貼"請勿堆疊"標籤 (RMK00070) . 面漆黏度調整範圍:40±5秒(目標=40秒) (RMK00120) . 加工物性要求4TT/6TC(目視) (RMK00120) . 允許手摸無感折痕1條以下,允許因鋅渣造成Dent (RMK00120) . 未加鋼套筒：1.0.25MM<冷軋厚度≦0.3MM貼"請勿堆疊"黃色標籤。2.冷軋厚度≦0.25 貼"請勿堆疊"紅色標籤 (RMK00120) . 烤漆伸長率設定0.1％，波高盡量小...08/04 TED晨會 (RMK00120) . 【特別寬度公差】注意本單訂單寬度（鍍鋅後寬度）公差為 -2~+5 mm。因此寬度公差設定0～+5 mm (RMK00184) . ★品檢注意！JIS&CNS 訂單必須每滿50噸一定要再做一次TEST (RMK00259) . ★★本單噴印於 TOP (1W0862) 面，而且包含字體邊緣要距板邊30 mm以內★★ (RMK00274) . ** 正面噴字需管制在距板邊30mm內, 頭板、降速看板及尾板需量測噴字距板邊距離, NG時請暫留。 (RMK00349) . 【品檢】屋頂背板鋼捲缺陷之處理原則如下: (RMK00349) . 【品檢】1.鋼捲中間部份嚴重明顯缺陷(如塗佈不均,浮色,烘烤過度等目視明顯缺陷)一律不允許折讓處理,請先暫留鋼捲,並詳實記錄缺陷 (RMK00349) . 【品檢】2.外圈缺陷一律切除. (RMK00349) . 【品檢】3.內圈缺陷低於10米折讓處理,超過10米送RCL缺陷切除. (RMK00349) . 請參考歷史塗裝條件對應色差值，調整1W0862單一MASS(不含底漆)以不低於標準 85%為底線，以達到△ L 管制±0.5 以內的目標 (RMK00399) . 【抽氣量】白色系在CC1生產時,FINISH抽氣量請設定250,如生產中發生色差b值異常升高,請股長再加大抽氣量因應 (RMK00560) . 【背標正面噴印塗裝黏度】正面噴字之1W0862產品，其1W0862黏度需要45秒↑，避免噴字拖痕 (RMK00628) | 訂單:2501BIX001/010 RCL 無 <生產備註> 事項 | 訂單:2501BIX001/010 CCPK <生產備註> 事項如下 . 未加鋼套筒：1.0.25MM<冷軋厚度≦0.3MM貼"請勿堆疊"黃色標籤。2.冷軋厚度≦0.25 貼"請勿堆疊"紅色標籤 (RMK00120) | 訂單:2501BIX001/010 CGQC <品檢備註> 事項如下 . 【特別寬度公差】注意本單訂單寬度（鍍鋅後寬度）公差為 -2~+5 mm。因此寬度公差設定0～+5 mm (RMK00184) . CNS AZ50 鍍層相當於 SYSCO AZ050 鍍層 (RMK00294) | 訂單:2501BIX001/010 CCQC <品檢備註> 事項如下 . 未加鋼套筒：1.0.25MM<冷軋厚度≦0.3MM貼"請勿堆疊"黃色標籤。2.冷軋厚度≦0.25 貼"請勿堆疊"紅色標籤 (RMK00120) . 【特別寬度公差】注意本單訂單寬度（鍍鋅後寬度）公差為 -2~+5 mm。因此寬度公差設定0～+5 mm (RMK00184) . ★品檢注意！JIS&CNS 訂單必須每滿50噸一定要再做一次TEST (RMK00259) . ★★本單噴印於 TOP (1W0862) 面，而且包含字體邊緣要距板邊30 mm以內★★ (RMK00274) . ** 正面噴字需管制在距板邊30mm內, 頭板、降速看板及尾板需量測噴字距板邊距離, NG時請暫留。 (RMK00349) . 【品檢】屋頂背板鋼捲缺陷之處理原則如下: (RMK00349) . 【品檢】1.鋼捲中間部份嚴重明顯缺陷(如塗佈不均,浮色,烘烤過度等目視明顯缺陷)一律不允許折讓處理,請先暫留鋼捲,並詳實記錄缺陷 (RMK00349) . 【品檢】2.外圈缺陷一律切除. (RMK00349) . 【品檢】3.內圈缺陷低於10米折讓處理,超過10米送RCL缺陷切除. (RMK00349) . 請參考歷史塗裝條件對應色差值，調整1W0862單一MASS(不含底漆)以不低於標準 85%為底線，以達到△ L 管制±0.5 以內的目標 (RMK00399) . 【背標正面噴印塗裝黏度】正面噴字之1W0862產品，其1W0862黏度需要45秒↑，避免噴字拖痕 (RMK00628) | 訂單:2501BIX001/010 TOL 無 <生產備註> 事項 |  | 訂單 2501BIX001/010 修改記錄如下: 20241210 11:57:42 (22005) 退火碼: >> S1, 用途碼: >> COR005, 背面標示: >> CT01, 訂單背面顏色(五碼): >> BW736, 背面漆膜厚: >> NOM, 背面漆塗漆型式幾塗幾烤: >> 1, 鉻酸鹽: >> Z, 訂單厚度: >> 0.18, 訂單重: >> 30000, 重量容許率(下限): >> 10, 重量容許率(上限): >> 10, 訂單寬度: >> 820, 鍍製方式: >> BC, 鋼捲內徑: >> 508, 鋼捲下限重: >> 4, 鋼捲上限重: >> 5, 壓花條件碼: >> -, 表面花紋: >> R, 綠色識別碼: >> -, 印刷輥號: >> -, 產品代碼: >> PPGL, 皮膜碼: >> -, 單位別: >> M, 油品種類: >> Z, 塗油量: >> Z, 包裝代碼: >> D2 , 保護膜碼: >> -, 客戶試片取樣數量: >> 0, 客戶試片取樣型式: >> -, 調質碼: >> S, 套筒碼: >> P , 規格: >> CGLCC-10, 製造標準: >> CNS, 表面處理劑種類: >> Z, 表面處理劑塗佈量: >> Z, 伸長率測試: >> N, 硬度測試碼: >> N, 抗拉強度測試: >> N, 降伏強度測試: >> N, 厚度變異: >> -1, 訂單正面顏色(五碼): >> 1W086, 正面漆膜厚: >> NOM, 正面漆塗漆型式幾塗幾烤: >> 2, 修邊碼: >> Y, 重量碼: >> AW, 鋼捲捲向: >> I, 鍍層碼: >> AZ50, | H:厚度偏薄
PPGI | 2501BIX002/001 | 1. 避免客戶下單用途別與色碼不符 (用途碼:COA034, 正面色碼:1C1612 不符)(OFP00029)-{.不符.} |  | 1. 訂單若有厚度變異，冷軋厚度公差比照烤漆計算公式 , 但最小為 1/2 公差做設定 (OFP00254)-{.不符.} 2. "偏薄要求訂單" 鍍後厚度減 鍍後厚度下限需大於 0.02 MM,以免發生厚度不足狀況 (OFP00369)-{.不符.} | 訂單:2501BIX002/001 CPL <生產備註> 事項如下 . 除HGI/ HGL 訂單邊緣不噴油. 其餘皆側緣噴油 (RMK00285) | 訂單:2501BIX002/001 CR1 <生產備註> 事項如下 . 1.PPGI 用途 大宗浪板 (國內) COA034為偏薄設定,由冷軋厚度設定確認 (RMK00213) . 1.1.訂單 AC 鍍鋅厚度公差管制0.52mm ± 0.10 (冷軋厚度設定 0.457mm) (RMK00213) . 1.2.訂單 AC 鍍鋅厚度公差管制0.42mm ± 0.10 (冷軋厚度設定 0.359mm) (RMK00213) . 1.3.訂單 BC 鍍鋅厚度公差管制0.326mm ± 0.08 (冷軋厚度設定 0.305mm) (RMK00213) . 每組工輥生產之第一顆鋼捲, 檢查振動輥痕或砂輪痕 (RMK00307) | 訂單:2501BIX002/001 CR2 <生產備註> 事項如下 . 1.PPGI 用途 大宗浪板 (國內) COA034為偏薄設定,由冷軋厚度設定確認 (RMK00213) . 1.1.訂單 AC 鍍鋅厚度公差管制0.52mm ± 0.10 (冷軋厚度設定 0.457mm) (RMK00213) . 1.2.訂單 AC 鍍鋅厚度公差管制0.42mm ± 0.10 (冷軋厚度設定 0.359mm) (RMK00213) . 1.3.訂單 BC 鍍鋅厚度公差管制0.326mm ± 0.08 (冷軋厚度設定 0.305mm) (RMK00213) . 每組工輥生產之第一顆鋼捲, 檢查振動輥痕或砂輪痕 (RMK00307) | 訂單:2501BIX002/001 CG1 <生產備註> 事項如下 . 1.PPGI 用途 大宗浪板 (國內) COA034為偏薄設定,由冷軋厚度設定確認 (RMK00213) . 1.1.訂單 AC 鍍鋅厚度公差管制0.52mm ± 0.10 (冷軋厚度設定 0.457mm) (RMK00213) . 1.2.訂單 AC 鍍鋅厚度公差管制0.42mm ± 0.10 (冷軋厚度設定 0.359mm) (RMK00213) . 1.3.訂單 BC 鍍鋅厚度公差管制0.326mm ± 0.08 (冷軋厚度設定 0.305mm) (RMK00213) . 1.4.注意SKP+T/L伸長率請控制=1.0~1.5%！因此單已經偏薄設定。但若板形問題需加大伸長率，可繼續生產事後再請回報TED (RMK00213) | 訂單:2501BIX002/001 CG2 <生產備註> 事項如下 . 1.PPGI 用途 大宗浪板 (國內) COA034為偏薄設定,由冷軋厚度設定確認 (RMK00213) . 1.1.訂單 AC 鍍鋅厚度公差管制0.52mm ± 0.10 (冷軋厚度設定 0.457mm) (RMK00213) . 1.2.訂單 AC 鍍鋅厚度公差管制0.42mm ± 0.10 (冷軋厚度設定 0.359mm) (RMK00213) . 1.3.訂單 BC 鍍鋅厚度公差管制0.326mm ± 0.08 (冷軋厚度設定 0.305mm) (RMK00213) . 1.4.注意SKP+T/L伸長率請控制=1.0~1.5%！因此單已經偏薄設定。但若板形問題需加大伸長率，可繼續生產事後再請回報TED (RMK00213) | 訂單:2501BIX002/001 CC1 <生產備註> 事項如下 . 1.PPGI 用途 大宗浪板 (國內) COA034為偏薄設定,由冷軋厚度設定確認 (RMK00213) . 1.1.訂單 AC 鍍鋅厚度公差管制0.52mm ± 0.10 (冷軋厚度設定 0.457mm) (RMK00213) . 1.2.訂單 AC 鍍鋅厚度公差管制0.42mm ± 0.10 (冷軋厚度設定 0.359mm) (RMK00213) . 1.3.訂單 BC 鍍鋅厚度公差管制0.326mm ± 0.08 (冷軋厚度設定 0.305mm) (RMK00213) | 訂單:2501BIX002/001 CC2 <生產備註> 事項如下 . 20120627晨會決議 CC2生產 PPGI 時請使用表調 (RMK00191) . 1.PPGI 用途 大宗浪板 (國內) COA034為偏薄設定,由冷軋厚度設定確認 (RMK00213) . 1.1.訂單 AC 鍍鋅厚度公差管制0.52mm ± 0.10 (冷軋厚度設定 0.457mm) (RMK00213) . 1.2.訂單 AC 鍍鋅厚度公差管制0.42mm ± 0.10 (冷軋厚度設定 0.359mm) (RMK00213) . 1.3.訂單 BC 鍍鋅厚度公差管制0.326mm ± 0.08 (冷軋厚度設定 0.305mm) (RMK00213) | 訂單:2501BIX002/001 RCL 無 <生產備註> 事項 | 訂單:2501BIX002/001 CCPK 無 <生產備註> 事項 | 訂單:2501BIX002/001 CGQC 無 <品檢備註> 事項 | 訂單:2501BIX002/001 CCQC 無 <品檢備註> 事項 | 訂單:2501BIX002/001 TOL 無 <生產備註> 事項 |  | 訂單 2501BIX002/001 修改記錄如下: 20250110 11:32:57 (22005) 退火碼: >> S1, 用途碼: >> COA034, 背面標示: >> C062, 訂單背面顏色(五碼): >> BW741, 背面漆膜厚: >> NOM, 背面漆塗漆型式幾塗幾烤: >> 1, 鉻酸鹽: >> Z, 訂單厚度: >> 0.42, 訂單重: >> 30000, 重量容許率(下限): >> 10, 重量容許率(上限): >> 10, 訂單寬度: >> 914, 鍍製方式: >> AC, 鋼捲內徑: >> 508, 鋼捲下限重: >> 3, 鋼捲上限重: >> 5, 壓花條件碼: >> -, 表面花紋: >> Z, 綠色識別碼: >> -, 印刷輥號: >> -, 產品代碼: >> PPGI, 皮膜碼: >> -, 單位別: >> M, 油品種類: >> Z, 塗油量: >> Z, 包裝代碼: >> D4 , 保護膜碼: >> -, 客戶試片取樣數量: >> 0, 客戶試片取樣型式: >> -, 調質碼: >> S, 套筒碼: >> N , 規格: >> CGCC-10, 製造標準: >> SYSCO, 表面處理劑種類: >> Z, 表面處理劑塗佈量: >> Z, 伸長率測試: >> N, 硬度測試碼: >> N, 抗拉強度測試: >> N, 降伏強度測試: >> N, 厚度變異: >> -11.6, 訂單正面顏色(五碼): >> 1C161, 正面漆膜厚: >> NOM, 正面漆塗漆型式幾塗幾烤: >> 2, 修邊碼: >> Y, 重量碼: >> AW, 鋼捲捲向: >> I, 鍍層碼: >> Z12, | H:厚度偏薄 | [訂單訊息通知] 2025/01/13 上午 07:45:01 *** (秦大維 >> 通知 >> YunTung Li) 訊息 : 確認一下比較好...這種單顏色有 1C161與1C611 倆種，看有無恍惚誤值！
PPGI | 2501BIX002/002 | 1. 避免客戶下單用途別與色碼不符 (用途碼:COA034, 正面色碼:1C1612 不符)(OFP00029)-{.不符.} |  | 1. 訂單若有厚度變異，冷軋厚度公差比照烤漆計算公式 , 但最小為 1/2 公差做設定 (OFP00254)-{.不符.} 2. "偏薄要求訂單" 鍍後厚度減 鍍後厚度下限需大於 0.02 MM,以免發生厚度不足狀況 (OFP00369)-{.不符.} | 訂單:2501BIX002/002 CPL <生產備註> 事項如下 . 除HGI/ HGL 訂單邊緣不噴油. 其餘皆側緣噴油 (RMK00285) | 訂單:2501BIX002/002 CR1 <生產備註> 事項如下 . 1.PPGI 用途 大宗浪板 (國內) COA034為偏薄設定,由冷軋厚度設定確認 (RMK00213) . 1.1.訂單 AC 鍍鋅厚度公差管制0.52mm ± 0.10 (冷軋厚度設定 0.457mm) (RMK00213) . 1.2.訂單 AC 鍍鋅厚度公差管制0.42mm ± 0.10 (冷軋厚度設定 0.359mm) (RMK00213) . 1.3.訂單 BC 鍍鋅厚度公差管制0.326mm ± 0.08 (冷軋厚度設定 0.305mm) (RMK00213) . 每組工輥生產之第一顆鋼捲, 檢查振動輥痕或砂輪痕 (RMK00307) | 訂單:2501BIX002/002 CR2 <生產備註> 事項如下 . 1.PPGI 用途 大宗浪板 (國內) COA034為偏薄設定,由冷軋厚度設定確認 (RMK00213) . 1.1.訂單 AC 鍍鋅厚度公差管制0.52mm ± 0.10 (冷軋厚度設定 0.457mm) (RMK00213) . 1.2.訂單 AC 鍍鋅厚度公差管制0.42mm ± 0.10 (冷軋厚度設定 0.359mm) (RMK00213) . 1.3.訂單 BC 鍍鋅厚度公差管制0.326mm ± 0.08 (冷軋厚度設定 0.305mm) (RMK00213) . 每組工輥生產之第一顆鋼捲, 檢查振動輥痕或砂輪痕 (RMK00307) | 訂單:2501BIX002/002 CG1 <生產備註> 事項如下 . 1.PPGI 用途 大宗浪板 (國內) COA034為偏薄設定,由冷軋厚度設定確認 (RMK00213) . 1.1.訂單 AC 鍍鋅厚度公差管制0.52mm ± 0.10 (冷軋厚度設定 0.457mm) (RMK00213) . 1.2.訂單 AC 鍍鋅厚度公差管制0.42mm ± 0.10 (冷軋厚度設定 0.359mm) (RMK00213) . 1.3.訂單 BC 鍍鋅厚度公差管制0.326mm ± 0.08 (冷軋厚度設定 0.305mm) (RMK00213) . 1.4.注意SKP+T/L伸長率請控制=1.0~1.5%！因此單已經偏薄設定。但若板形問題需加大伸長率，可繼續生產事後再請回報TED (RMK00213) | 訂單:2501BIX002/002 CG2 <生產備註> 事項如下 . 1.PPGI 用途 大宗浪板 (國內) COA034為偏薄設定,由冷軋厚度設定確認 (RMK00213) . 1.1.訂單 AC 鍍鋅厚度公差管制0.52mm ± 0.10 (冷軋厚度設定 0.457mm) (RMK00213) . 1.2.訂單 AC 鍍鋅厚度公差管制0.42mm ± 0.10 (冷軋厚度設定 0.359mm) (RMK00213) . 1.3.訂單 BC 鍍鋅厚度公差管制0.326mm ± 0.08 (冷軋厚度設定 0.305mm) (RMK00213) . 1.4.注意SKP+T/L伸長率請控制=1.0~1.5%！因此單已經偏薄設定。但若板形問題需加大伸長率，可繼續生產事後再請回報TED (RMK00213) | 訂單:2501BIX002/002 CC1 <生產備註> 事項如下 . 1.PPGI 用途 大宗浪板 (國內) COA034為偏薄設定,由冷軋厚度設定確認 (RMK00213) . 1.1.訂單 AC 鍍鋅厚度公差管制0.52mm ± 0.10 (冷軋厚度設定 0.457mm) (RMK00213) . 1.2.訂單 AC 鍍鋅厚度公差管制0.42mm ± 0.10 (冷軋厚度設定 0.359mm) (RMK00213) . 1.3.訂單 BC 鍍鋅厚度公差管制0.326mm ± 0.08 (冷軋厚度設定 0.305mm) (RMK00213) | 訂單:2501BIX002/002 CC2 <生產備註> 事項如下 . 20120627晨會決議 CC2生產 PPGI 時請使用表調 (RMK00191) . 1.PPGI 用途 大宗浪板 (國內) COA034為偏薄設定,由冷軋厚度設定確認 (RMK00213) . 1.1.訂單 AC 鍍鋅厚度公差管制0.52mm ± 0.10 (冷軋厚度設定 0.457mm) (RMK00213) . 1.2.訂單 AC 鍍鋅厚度公差管制0.42mm ± 0.10 (冷軋厚度設定 0.359mm) (RMK00213) . 1.3.訂單 BC 鍍鋅厚度公差管制0.326mm ± 0.08 (冷軋厚度設定 0.305mm) (RMK00213) | 訂單:2501BIX002/002 RCL 無 <生產備註> 事項 | 訂單:2501BIX002/002 CCPK 無 <生產備註> 事項 | 訂單:2501BIX002/002 CGQC 無 <品檢備註> 事項 | 訂單:2501BIX002/002 CCQC 無 <品檢備註> 事項 | 訂單:2501BIX002/002 TOL 無 <生產備註> 事項 |  | 訂單 2501BIX002/002 修改記錄如下: 20250110 14:37:24 (22005) 退火碼: >> S1, 用途碼: >> COA034, 背面標示: >> C062, 訂單背面顏色(五碼): >> BW741, 背面漆膜厚: >> NOM, 背面漆塗漆型式幾塗幾烤: >> 1, 鉻酸鹽: >> Z, 訂單厚度: >> 0.52, 訂單重: >> 30000, 重量容許率(下限): >> 10, 重量容許率(上限): >> 10, 訂單寬度: >> 914, 鍍製方式: >> AC, 鋼捲內徑: >> 508, 鋼捲下限重: >> 3, 鋼捲上限重: >> 5, 壓花條件碼: >> -, 表面花紋: >> Z, 綠色識別碼: >> -, 印刷輥號: >> -, 產品代碼: >> PPGI, 皮膜碼: >> -, 單位別: >> M, 油品種類: >> Z, 塗油量: >> Z, 包裝代碼: >> D4 , 保護膜碼: >> -, 客戶試片取樣數量: >> 0, 客戶試片取樣型式: >> -, 調質碼: >> S, 套筒碼: >> N , 規格: >> CGCC-10, 製造標準: >> SYSCO, 表面處理劑種類: >> Z, 表面處理劑塗佈量: >> Z, 伸長率測試: >> N, 硬度測試碼: >> N, 抗拉強度測試: >> N, 降伏強度測試: >> N, 厚度變異: >> -9.8, 訂單正面顏色(五碼): >> 1C161, 正面漆膜厚: >> NOM, 正面漆塗漆型式幾塗幾烤: >> 2, 修邊碼: >> Y, 重量碼: >> AW, 鋼捲捲向: >> I, 鍍層碼: >> Z12, | H:厚度偏薄
PPGL | 2501DCD002/001 | 1. 警告！本用途只適用於高鍍層AZ250以上。有疑問請洽TDCC (OFP00433)-{.不符.} 2. 【提醒】確認本印刷訂單是否需特殊處理 (OFP00563)-{.不符.} 3. 避免客戶下單用途別與色碼不符 (用途碼:CHA020, 正面色碼:NYS3XS 不符)(OFP00029)-{.不符.} | 1. 部分大陸料含B元素超過CNS規範管制，故請原料CNS規範之訂單不要配大陸料 (OFP00684)-{.不符.} | 1. 警告！本用途只適用於高鍍層AZ250以上。有疑問請洽TDCC (OFP00433)-{.不符.} 2. 提醒！孵蛋訂單鍍鋅套桶要加 "S" (OFP00559)-{.不符.} 3. 【提醒】確認本印刷訂單是否需特殊處理 (OFP00563)-{.不符.} 4. 部分大陸料含B元素超過CNS規範管制，故請原料CNS規範之訂單不要配大陸料 (OFP00684)-{.不符.} | 訂單:2501DCD002/001 CPL <生產備註> 事項如下 . 除HGI/ HGL 訂單邊緣不噴油. 其餘皆側緣噴油 (RMK00285) | 訂單:2501DCD002/001 CR1 無 <生產備註> 事項 | 訂單:2501DCD002/001 CR2 無 <生產備註> 事項 | 訂單:2501DCD002/001 CG1 <生產備註> 事項如下 . 1.板形：依TSD鍍鋅板形規格要求。 (RMK00525) . 2.鍍鋅板面品質要求：鍍鋅表面不可有鋅痕,妊娠紋,壓痕,凹陷及刮痕等(同PCM產品之外觀要求)。 (RMK00525) . 3.出口請加鋼套桶(S)，收捲時請避免鋼套桶突出，以利後續熱處理製程作業。 (RMK00525) . 【特殊處理鋼捲】出口請加鋼套桶(S)，收捲時請避免鋼套桶突出，以利後續熱處理製程作業。 (RMK00601) | 訂單:2501DCD002/001 CG2 <生產備註> 事項如下 . 1.板形：依TSD鍍鋅板形規格要求。 (RMK00525) . 2.鍍鋅板面品質要求：鍍鋅表面不可有鋅痕,妊娠紋,壓痕,凹陷及刮痕等(同PCM產品之外觀要求)。 (RMK00525) . 3.出口請加鋼套桶(S)，收捲時請避免鋼套桶突出，以利後續熱處理製程作業。 (RMK00525) . 【特殊處理鋼捲】出口請加鋼套桶(S)，收捲時請避免鋼套桶突出，以利後續熱處理製程作業。 (RMK00601) | 訂單:2501DCD002/001 CC1 <生產備註> 事項如下 . ★品檢注意！JIS&CNS 訂單必須每滿50噸一定要再做一次TEST (RMK00259) . 2015年發生過訴賠。請出口使用鋼套桶前請檢查焊接處，以免捲取後產生折痕 (RMK00381) . 1.第1Pass (RMK00525) . 1.1.線速85mpm，指定CC2生產, 前處理使用表調，只塗裝正面5μ，背面僅前處理不塗漆。 (RMK00525) . 1.2.正面底漆以R塗裝方式，不允許繩紋或塗佈不均..等塗裝缺陷。 (RMK00525) . 1.3.塗佈量請控制95~105%。 (RMK00525) . 1.4.第1Pass生產不用噴背標。 (RMK00525) . 2.第2Pass (RMK00525) . 2.1.線速: 50mpm 印刷輥號: G34-C1300 (RMK00525) . 2.2.第2Pass生產，前處理不必塗裝。 (RMK00525) . 2.3.出口鋼捲請貼“禁止疊放”紅色標籤。收捲張力設定同rough matt。 (RMK00525) . 2.4.Base 2輥R塗裝，濾心50μ，稀釋Thinner為No.2B，粘度50±10”，PMT設定為232℃。 (RMK00525) . 2.5.Printer (Head 1 + Head 3) 2輥印刷砂岩石紋圖案 (NYT37S)。 (RMK00525) . 2.6.Printer 生產時需開熱風。 (RMK00525) . 2.7.Printer Head 4 塗裝KP 1E6172，PMT設定為232℃。 (RMK00525) . 2.8.1E6172 Clear有含骨材，塗裝黏度：先以原液塗裝視塗裝板面狀況作調整。 (RMK00525) . 2.9.Clear稀釋Thinner為No.2B，濾心125μ。 (RMK00525) . 1.第1Pass (RMK00595) . 1.1.線速85mpm，只塗裝正面5μ，背面僅前處理不塗漆。 (RMK00595) . 1.2.正面底漆以R塗裝方式，不允許繩紋或塗佈不均..等塗裝缺陷。 (RMK00595) . 1.3.塗佈量請控制95~105%。 (RMK00595) . 1.4.第1Pass生產不用噴背標。 (RMK00595) | 訂單:2501DCD002/001 CC2 <生產備註> 事項如下 . ★品檢注意！JIS&CNS 訂單必須每滿50噸一定要再做一次TEST (RMK00259) . 2015年發生過訴賠。請出口使用鋼套桶前請檢查焊接處，以免捲取後產生折痕 (RMK00381) . 1.第1Pass (RMK00525) . 1.1.線速85mpm，指定CC2生產, 前處理使用表調，只塗裝正面5μ，背面僅前處理不塗漆。 (RMK00525) . 1.2.正面底漆以R塗裝方式，不允許繩紋或塗佈不均..等塗裝缺陷。 (RMK00525) . 1.3.塗佈量請控制95~105%。 (RMK00525) . 1.4.第1Pass生產不用噴背標。 (RMK00525) . 2.第2Pass (RMK00525) . 2.1.線速: 50mpm 印刷輥號: G34-C1300 (RMK00525) . 2.2.第2Pass生產，前處理不必塗裝。 (RMK00525) . 2.3.出口鋼捲請貼“禁止疊放”紅色標籤。收捲張力設定同rough matt。 (RMK00525) . 2.4.Base 2輥R塗裝，濾心50μ，稀釋Thinner為No.2B，粘度50±10”，PMT設定為232℃。 (RMK00525) . 2.5.Printer (Head 1 + Head 3) 2輥印刷砂岩石紋圖案 (NYT37S)。 (RMK00525) . 2.6.Printer 生產時需開熱風。 (RMK00525) . 2.7.Printer Head 4 塗裝KP 1E6172，PMT設定為232℃。 (RMK00525) . 2.8.1E6172 Clear有含骨材，塗裝黏度：先以原液塗裝視塗裝板面狀況作調整。 (RMK00525) . 2.9.Clear稀釋Thinner為No.2B，濾心125μ。 (RMK00525) . 1.第1Pass (RMK00595) . 1.1.線速85mpm，只塗裝正面5μ，背面僅前處理不塗漆。 (RMK00595) . 1.2.正面底漆以R塗裝方式，不允許繩紋或塗佈不均..等塗裝缺陷。 (RMK00595) . 1.3.塗佈量請控制95~105%。 (RMK00595) . 1.4.第1Pass生產不用噴背標。 (RMK00595) | 訂單:2501DCD002/001 RCL 無 <生產備註> 事項 | 訂單:2501DCD002/001 CCPK 無 <生產備註> 事項 | 訂單:2501DCD002/001 CGQC <品檢備註> 事項如下 . 1.板形：依TSD鍍鋅板形規格要求。 (RMK00525) . 2.鍍鋅板面品質要求：鍍鋅表面不可有鋅痕,妊娠紋,壓痕,凹陷及刮痕等(同PCM產品之外觀要求)。 (RMK00525) . 3.出口請加鋼套桶(S)，收捲時請避免鋼套桶突出，以利後續熱處理製程作業。 (RMK00525) . 【特殊處理鋼捲】出口請加鋼套桶(S)，收捲時請避免鋼套桶突出，以利後續熱處理製程作業。 (RMK00601) | 訂單:2501DCD002/001 CCQC <品檢備註> 事項如下 . ★品檢注意！JIS&CNS 訂單必須每滿50噸一定要再做一次TEST (RMK00259) . 1.第1Pass (RMK00525) . 1.1.線速85mpm，指定CC2生產, 前處理使用表調，只塗裝正面5μ，背面僅前處理不塗漆。 (RMK00525) . 1.2.正面底漆以R塗裝方式，不允許繩紋或塗佈不均..等塗裝缺陷。 (RMK00525) . 1.3.塗佈量請控制95~105%。 (RMK00525) . 1.4.第1Pass生產不用噴背標。 (RMK00525) . 2.第2Pass (RMK00525) . 2.1.線速: 50mpm 印刷輥號: G34-C1300 (RMK00525) . 2.2.第2Pass生產，前處理不必塗裝。 (RMK00525) . 2.3.出口鋼捲請貼“禁止疊放”紅色標籤。收捲張力設定同rough matt。 (RMK00525) . 2.4.Base 2輥R塗裝，濾心50μ，稀釋Thinner為No.2B，粘度50±10”，PMT設定為232℃。 (RMK00525) . 2.5.Printer (Head 1 + Head 3) 2輥印刷砂岩石紋圖案 (NYT37S)。 (RMK00525) . 2.6.Printer 生產時需開熱風。 (RMK00525) . 2.7.Printer Head 4 塗裝KP 1E6172，PMT設定為232℃。 (RMK00525) . 2.8.1E6172 Clear有含骨材，塗裝黏度：先以原液塗裝視塗裝板面狀況作調整。 (RMK00525) . 2.9.Clear稀釋Thinner為No.2B，濾心125μ。 (RMK00525) . 1.第1Pass (RMK00595) . 1.1.線速85mpm，只塗裝正面5μ，背面僅前處理不塗漆。 (RMK00595) . 1.2.正面底漆以R塗裝方式，不允許繩紋或塗佈不均..等塗裝缺陷。 (RMK00595) . 1.3.塗佈量請控制95~105%。 (RMK00595) . 1.4.第1Pass生產不用噴背標。 (RMK00595) | 訂單:2501DCD002/001 TOL 無 <生產備註> 事項 |  | 訂單 2501DCD002/001 修改記錄如下: 20241226 15:42:07 (24025) 退火碼: >> S1, 用途碼: >> COA020, 背面標示: >> C811, 訂單背面顏色(五碼): >> BW73X, 背面漆膜厚: >> 15, 背面漆塗漆型式幾塗幾烤: >> 2, 鉻酸鹽: >> Z, 訂單厚度: >> 0.326, 訂單重: >> 20, 重量容許率(下限): >> 10, 重量容許率(上限): >> 10, 訂單寬度: >> 1010, 鍍製方式: >> BC, 鋼捲內徑: >> 508, 鋼捲下限重: >> 3, 鋼捲上限重: >> 5, 壓花條件碼: >> -, 表面花紋: >> R, GL鋅花要求下限: >> 0, GL鋅花要求上限: >> 0, 綠色識別碼: >> -, 印刷輥號: >> G34-C1300, 產品代碼: >> PPGL, 皮膜碼: >> -, 單位別: >> M, 油品種類: >> Z, 塗油量: >> Z, 包裝代碼: >> D2 , 保護膜碼: >> -, 客戶試片取樣型式: >> -, 調質碼: >> S, 套筒碼: >> S , 規格: >> CGLCC-20, 製造標準: >> CNS, 表面處理劑種類: >> Z, 表面處理劑塗佈量: >> Z, 伸長率測試: >> N, 硬度測試碼: >> N, 抗拉強度測試: >> N, 降伏強度測試: >> N, 厚度變異: >> 0, 訂單正面顏色(五碼): >> NYS3X, 正面漆膜厚: >> NOM, 正面漆塗漆型式幾塗幾烤: >> 2, 修邊碼: >> Y, 重量碼: >> AW, 鋼捲捲向: >> I, 鍍層碼: >> AZ150, 20241226 15:46:20 (24025) 用途碼: COA020 >> CHA020, | *:
PPGL | 2501DCD003/001 | 1. 單捲限重檢核 (原料重:15~20, 分切困難:15.00~16.00,20, 單捲限重:4.00~5.00)(OFP00031)-{.不符.} | 1. 部分大陸料含B元素超過CNS規範管制，故請原料CNS規範之訂單不要配大陸料 (OFP00684)-{.不符.} | 1. 訂單若有厚度變異，冷軋厚度公差比照烤漆計算公式 , 但最小為 1/2 公差做設定 (OFP00254)-{.不符.} 2. "偏薄要求訂單" 鍍後厚度減 鍍後厚度下限需大於 0.02 MM,以免發生厚度不足狀況 (OFP00369)-{.不符.} 3. 部分大陸料含B元素超過CNS規範管制，故請原料CNS規範之訂單不要配大陸料 (OFP00684)-{.不符.} | 訂單:2501DCD003/001 CPL <生產備註> 事項如下 . 除HGI/ HGL 訂單邊緣不噴油. 其餘皆側緣噴油 (RMK00285) | 訂單:2501DCD003/001 CR1 <生產備註> 事項如下 . 完軋寬度超出管制值上限≦2mm時,冷軋繼續生產並填寫品質異常通報單給鍍鋅線,以便調整張力與板溫 (RMK00278) | 訂單:2501DCD003/001 CR2 <生產備註> 事項如下 . 完軋寬度超出管制值上限≦2mm時,冷軋繼續生產並填寫品質異常通報單給鍍鋅線,以便調整張力與板溫 (RMK00278) | 訂單:2501DCD003/001 CG1 <生產備註> 事項如下 . 平板類,鍍鋅生產時SKIN PASS & T/L 請依據鍍鋅標準規定生產 (RMK00100) . 鍍鋅表面不可有鋅痕、壓痕、凹陷、及刮傷 、應變痕等。 (RMK00100) . 出口鋼捲盤捲後目視不允許有鼓起. (RMK00100) | 訂單:2501DCD003/001 CG2 <生產備註> 事項如下 . 平板類,鍍鋅生產時SKIN PASS & T/L 請依據鍍鋅標準規定生產 (RMK00100) . 鍍鋅表面不可有鋅痕、壓痕、凹陷、及刮傷 、應變痕等。 (RMK00100) . 出口鋼捲盤捲後目視不允許有鼓起. (RMK00100) | 訂單:2501DCD003/001 CC1 <生產備註> 事項如下 . 【分切】分切困難時找...侑勝 (RMK-E_CHIN) . ★品檢注意！JIS&CNS 訂單必須每滿50噸一定要再做一次TEST (RMK00259) | 訂單:2501DCD003/001 CC2 <生產備註> 事項如下 . 【分切】分切困難時找...侑勝 (RMK-E_CHIN) . ★品檢注意！JIS&CNS 訂單必須每滿50噸一定要再做一次TEST (RMK00259) | 訂單:2501DCD003/001 RCL 無 <生產備註> 事項 | 訂單:2501DCD003/001 CCPK 無 <生產備註> 事項 | 訂單:2501DCD003/001 CGQC 無 <品檢備註> 事項 | 訂單:2501DCD003/001 CCQC <品檢備註> 事項如下 . 【分切】分切困難時找...侑勝 (RMK-E_CHIN) . ★品檢注意！JIS&CNS 訂單必須每滿50噸一定要再做一次TEST (RMK00259) | 訂單:2501DCD003/001 TOL 無 <生產備註> 事項 | 【分切】分切困難時找...侑勝^^/CC1/CC2/CCQC/ <<.E_CHIN 2025/01/02 07:39.>> | 訂單 2501DCD003/001 修改記錄如下: 20241227 09:43:24 (23003) 退火碼: >> S1, 用途碼: >> CIA008, 背面標示: >> C814, 訂單背面顏色(五碼): >> BW73Y, 背面漆膜厚: >> 12.5, 背面漆塗漆型式幾塗幾烤: >> 2, 鉻酸鹽: >> Z, 訂單厚度: >> 0.52, 訂單重: >> 40, 重量容許率(下限): >> 10, 重量容許率(上限): >> 10, 訂單寬度: >> 914, 鍍製方式: >> AC, 鋼捲內徑: >> 508, 鋼捲下限重: >> 4, 鋼捲上限重: >> 5, 壓花條件碼: >> -, 表面花紋: >> R, 綠色識別碼: >> -, 印刷輥號: >> -, 產品代碼: >> PPGL, 皮膜碼: >> -, 單位別: >> M, 油品種類: >> Z, 塗油量: >> Z, 包裝代碼: >> D2 , 保護膜碼: >> -, 客戶試片取樣型式: >> -, 調質碼: >> S, 套筒碼: >> R , 規格: >> CGLC400-20, 製造標準: >> CNS, 表面處理劑種類: >> Z, 表面處理劑塗佈量: >> Z, 伸長率測試: >> Y, 硬度測試碼: >> Y, 抗拉強度測試: >> Y, 降伏強度測試: >> Y, 厚度變異: >> -1.4, 訂單正面顏色(五碼): >> SY356, 正面漆膜厚: >> 25, 正面漆塗漆型式幾塗幾烤: >> 2, 修邊碼: >> Y, 重量碼: >> AW, 鋼捲捲向: >> I, 鍍層碼: >> AZ150, | H:厚度偏薄 | [訂單訊息通知] 2025/01/02 上午 07:37:07 *** (秦大維 >> 通知 >> Jacky Chuang) 訊息 : 單捲限重檢核 (原料重:15~20, 分切困難:15.00~16.00,20, 單捲限重:4.00~5.00)--->建議 3.5～5 t。本單先審過有異議再提出 [訂單訊息通知] 2025/01/02 09:09:04 AM 訂單訊息通知 (莊侑勝 >> 通知 >> Nicole Lin, Winnie Chang, Emily Hong, Edwy Chin, Sherry Shan, YuLung Kung, Y.L. Liu, Julian Liu, Sony Su, YunTung Li) 訂單訊息 : 此DCD轉單，客戶希望能盡量轉入符合限重內的鋼捲，若低於限重一點點沒關係，3.5噸~5噸 OK
PPGL | 2501DCD003/002 | 1. 單捲限重檢核 (原料重:15~20, 分切困難:15.00~16.00,20, 單捲限重:4.00~5.00)(OFP00031)-{.不符.} | 1. 部分大陸料含B元素超過CNS規範管制，故請原料CNS規範之訂單不要配大陸料 (OFP00684)-{.不符.} | 1. 訂單若有厚度變異，冷軋厚度公差比照烤漆計算公式 , 但最小為 1/2 公差做設定 (OFP00254)-{.不符.} 2. "偏薄要求訂單" 鍍後厚度減 鍍後厚度下限需大於 0.02 MM,以免發生厚度不足狀況 (OFP00369)-{.不符.} 3. 部分大陸料含B元素超過CNS規範管制，故請原料CNS規範之訂單不要配大陸料 (OFP00684)-{.不符.} | 訂單:2501DCD003/002 CPL <生產備註> 事項如下 . 除HGI/ HGL 訂單邊緣不噴油. 其餘皆側緣噴油 (RMK00285) | 訂單:2501DCD003/002 CR1 <生產備註> 事項如下 . 完軋寬度超出管制值上限≦2mm時,冷軋繼續生產並填寫品質異常通報單給鍍鋅線,以便調整張力與板溫 (RMK00278) | 訂單:2501DCD003/002 CR2 <生產備註> 事項如下 . 完軋寬度超出管制值上限≦2mm時,冷軋繼續生產並填寫品質異常通報單給鍍鋅線,以便調整張力與板溫 (RMK00278) | 訂單:2501DCD003/002 CG1 <生產備註> 事項如下 . 平板類,鍍鋅生產時SKIN PASS & T/L 請依據鍍鋅標準規定生產 (RMK00100) . 鍍鋅表面不可有鋅痕、壓痕、凹陷、及刮傷 、應變痕等。 (RMK00100) . 出口鋼捲盤捲後目視不允許有鼓起. (RMK00100) | 訂單:2501DCD003/002 CG2 <生產備註> 事項如下 . 平板類,鍍鋅生產時SKIN PASS & T/L 請依據鍍鋅標準規定生產 (RMK00100) . 鍍鋅表面不可有鋅痕、壓痕、凹陷、及刮傷 、應變痕等。 (RMK00100) . 出口鋼捲盤捲後目視不允許有鼓起. (RMK00100) | 訂單:2501DCD003/002 CC1 <生產備註> 事項如下 . 【分切】分切困難時找...侑勝 (RMK-E_CHIN) . ★品檢注意！JIS&CNS 訂單必須每滿50噸一定要再做一次TEST (RMK00259) | 訂單:2501DCD003/002 CC2 <生產備註> 事項如下 . 【分切】分切困難時找...侑勝 (RMK-E_CHIN) . ★品檢注意！JIS&CNS 訂單必須每滿50噸一定要再做一次TEST (RMK00259) | 訂單:2501DCD003/002 RCL 無 <生產備註> 事項 | 訂單:2501DCD003/002 CCPK 無 <生產備註> 事項 | 訂單:2501DCD003/002 CGQC 無 <品檢備註> 事項 | 訂單:2501DCD003/002 CCQC <品檢備註> 事項如下 . 【分切】分切困難時找...侑勝 (RMK-E_CHIN) . ★品檢注意！JIS&CNS 訂單必須每滿50噸一定要再做一次TEST (RMK00259) | 訂單:2501DCD003/002 TOL 無 <生產備註> 事項 | 【分切】分切困難時找...侑勝^^/CC1/CC2/CCQC/^^ <<.E_CHIN 2025/01/02 07:56.>> | 訂單 2501DCD003/002 修改記錄如下: 20241227 09:43:48 (23003) 退火碼: >> S1, 用途碼: >> CIA008, 背面標示: >> C814, 訂單背面顏色(五碼): >> BW73Y, 背面漆膜厚: >> 12.5, 背面漆塗漆型式幾塗幾烤: >> 2, 鉻酸鹽: >> Z, 訂單厚度: >> 0.52, 訂單重: >> 30, 重量容許率(下限): >> 10, 重量容許率(上限): >> 10, 訂單寬度: >> 914, 鍍製方式: >> AC, 鋼捲內徑: >> 508, 鋼捲下限重: >> 4, 鋼捲上限重: >> 5, 壓花條件碼: >> -, 表面花紋: >> R, 綠色識別碼: >> -, 印刷輥號: >> -, 產品代碼: >> PPGL, 皮膜碼: >> -, 單位別: >> M, 油品種類: >> Z, 塗油量: >> Z, 包裝代碼: >> D2 , 保護膜碼: >> -, 客戶試片取樣型式: >> -, 調質碼: >> S, 套筒碼: >> R , 規格: >> CGLC400-20, 製造標準: >> CNS, 表面處理劑種類: >> Z, 表面處理劑塗佈量: >> Z, 伸長率測試: >> Y, 硬度測試碼: >> Y, 抗拉強度測試: >> Y, 降伏強度測試: >> Y, 厚度變異: >> -1.4, 訂單正面顏色(五碼): >> SC306, 正面漆膜厚: >> 25, 正面漆塗漆型式幾塗幾烤: >> 2, 修邊碼: >> Y, 重量碼: >> AW, 鋼捲捲向: >> I, 鍍層碼: >> AZ150, | H:厚度偏薄 | [訂單訊息通知] 2025/01/02 上午 07:55:32 *** (秦大維 >> 通知 >> Jacky Chuang) 訊息 : 單捲限重檢核 (原料重:15~20, 分切困難:15.00~16.00,20, 單捲限重:4.00~5.00)--->建議 3.5～5 t。本單先審過有異議再提出 [訂單訊息通知] 2025/01/02 09:09:04 AM 訂單訊息通知 (莊侑勝 >> 通知 >> Nicole Lin, Winnie Chang, Emily Hong, Edwy Chin, Sherry Shan, YuLung Kung, Y.L. Liu, Julian Liu, Sony Su, YunTung Li) 訂單訊息 : 此DCD轉單，客戶希望能盡量轉入符合限重內的鋼捲，若低於限重一點點沒關係，3.5噸~5噸 OK
PPSUS | 2501DCD004/001 |  |  | 1. PPSUS&PPAL 單位長度(M/T)要自己算完後修改 SOP內容。RD洗衣機外殼用可用 -0.04～0 去算 (OFP00649)-{.不符.} | 訂單:2501DCD004/001 CPL 無 <生產備註> 事項 | 訂單:2501DCD004/001 CR1 無 <生產備註> 事項 | 訂單:2501DCD004/001 CR2 無 <生產備註> 事項 | 訂單:2501DCD004/001 CG1 無 <生產備註> 事項 | 訂單:2501DCD004/001 CG2 無 <生產備註> 事項 | 訂單:2501DCD004/001 CC1 <生產備註> 事項如下 . 1.入口板厚以平凸分釐卡量測,其W/D距板邊10mm處量測 (RMK00619) . 2.入口急峻度≦0.7%，毛邊(雙平頭分釐卡)≦30μm(一定要落實記錄，以作為品質追蹤依據) (RMK00619) . 3.出/入口鼓起≦0.5mm超出管制規格請TSD送RCL確認板形 (RMK00619) . 4.前處理皮膜Si=14±5 mg/m2於CC2品檢室Twin-X:NRC350-Si(SUS304)檢測 (RMK00619) . 5.其餘品質管制若無特別註明，則以對應的烤漆產品用途管制 (RMK00619) . 6.【捲取+套桶】出口一律 STAGGER 捲取，並使用比訂單寬度"加寬"的套桶（一般為"P"，超低光澤與印刷為"S"） (RMK00619) | 訂單:2501DCD004/001 CC2 <生產備註> 事項如下 . 1.入口板厚以平凸分釐卡量測,其W/D距板邊10mm處量測 (RMK00619) . 2.入口急峻度≦0.7%，毛邊(雙平頭分釐卡)≦30μm(一定要落實記錄，以作為品質追蹤依據) (RMK00619) . 3.出/入口鼓起≦0.5mm超出管制規格請TSD送RCL確認板形 (RMK00619) . 4.前處理皮膜Si=14±5 mg/m2於CC2品檢室Twin-X:NRC350-Si(SUS304)檢測 (RMK00619) . 5.其餘品質管制若無特別註明，則以對應的烤漆產品用途管制 (RMK00619) . 6.【捲取+套桶】出口一律 STAGGER 捲取，並使用比訂單寬度"加寬"的套桶（一般為"P"，超低光澤與印刷為"S"） (RMK00619) | 訂單:2501DCD004/001 RCL 無 <生產備註> 事項 | 訂單:2501DCD004/001 CCPK 無 <生產備註> 事項 | 訂單:2501DCD004/001 CGQC 無 <品檢備註> 事項 | 訂單:2501DCD004/001 CCQC <品檢備註> 事項如下 . 1.入口板厚以平凸分釐卡量測,其W/D距板邊10mm處量測 (RMK00619) . 2.入口急峻度≦0.7%，毛邊(雙平頭分釐卡)≦30μm(一定要落實記錄，以作為品質追蹤依據) (RMK00619) . 3.出/入口鼓起≦0.5mm超出管制規格請TSD送RCL確認板形 (RMK00619) . 4.前處理皮膜Si=14±5 mg/m2於CC2品檢室Twin-X:NRC350-Si(SUS304)檢測 (RMK00619) . 5.其餘品質管制若無特別註明，則以對應的烤漆產品用途管制 (RMK00619) . 6.【捲取+套桶】出口一律 STAGGER 捲取，並使用比訂單寬度"加寬"的套桶（一般為"P"，超低光澤與印刷為"S"） (RMK00619) | 訂單:2501DCD004/001 TOL 無 <生產備註> 事項 |  | 訂單 2501DCD004/001 修改記錄如下: 20250110 13:46:01 (22030) 退火碼: >> S1, 用途碼: >> CIA008, 背面標示: >> C989, 訂單背面顏色(五碼): >> BW73Y, 背面漆膜厚: >> 12.5, 背面漆塗漆型式幾塗幾烤: >> 2, 鉻酸鹽: >> Z, 訂單厚度: >> 0.46, 訂單重: >> 100, 重量容許率(下限): >> 10, 重量容許率(上限): >> 10, 訂單寬度: >> 914, 鍍製方式: >> BC, 鋼捲內徑: >> 508, 鋼捲下限重: >> 4, 鋼捲上限重: >> 4.9, 壓花條件碼: >> -, 表面花紋: >> -, 綠色識別碼: >> -, 印刷輥號: >> -, 產品代碼: >> PPSUS, 皮膜碼: >> -, 單位別: >> M, 油品種類: >> Z, 塗油量: >> Z, 包裝代碼: >> A3 , 保護膜碼: >> -, 客戶試片取樣型式: >> -, 調質碼: >> S, 套筒碼: >> P , 規格: >> CSUS304-20, 製造標準: >> SYSCO, 表面處理劑種類: >> Z, 表面處理劑塗佈量: >> Z, 伸長率測試: >> N, 硬度測試碼: >> N, 抗拉強度測試: >> N, 降伏強度測試: >> N, 厚度變異: >> 0, 訂單正面顏色(五碼): >> 1C460, 正面漆膜厚: >> 25, 正面漆塗漆型式幾塗幾烤: >> 2, 修邊碼: >> Y, 重量碼: >> AW, 鋼捲捲向: >> I, 鍍層碼: >> -, | *:
PPSUS | 2501DCD004/002 |  |  | 1. PPSUS&PPAL 單位長度(M/T)要自己算完後修改 SOP內容。RD洗衣機外殼用可用 -0.04～0 去算 (OFP00649)-{.不符.} | 訂單:2501DCD004/002 CPL 無 <生產備註> 事項 | 訂單:2501DCD004/002 CR1 無 <生產備註> 事項 | 訂單:2501DCD004/002 CR2 無 <生產備註> 事項 | 訂單:2501DCD004/002 CG1 <生產備註> 事項如下 . 瓦形屋頂用 注意鍍層控制範圍：min=標準值，Max=標準值+30 (RMK00103) . 因成形性需求故鍍層量有上限管制，排程變換前後一顆分切請U3暫留，待產線確認鍍層量後再行處置。 (RMK00103) | 訂單:2501DCD004/002 CG2 <生產備註> 事項如下 . 瓦形屋頂用 注意鍍層控制範圍：min=標準值，Max=標準值+30 (RMK00103) . 因成形性需求故鍍層量有上限管制，排程變換前後一顆分切請U3暫留，待產線確認鍍層量後再行處置。 (RMK00103) | 訂單:2501DCD004/002 CC1 <生產備註> 事項如下 . 超低光澤產品,色差計塗佈量依據5+20U為基準。RYF89 以5+22U為基準。 (RMK00103) . 請出口人員貼上"請勿堆疊"紅色標簽. (RMK00103) . R字頭色碼 MASS 目標100%~115%之間. (RMK00103) . R字頭色碼塗佈量須在20U以上,不然會有白色點狀(繩紋),已被客戶訴賠. (RMK00103) . 捲起單位張力請加大至 5.5（有另行備註要求張力設定時，依另行備註需求設定）） (RMK00103) . 1.入口板厚以平凸分釐卡量測,其W/D距板邊10mm處量測 (RMK00619) . 2.入口急峻度≦0.7%，毛邊(雙平頭分釐卡)≦30μm(一定要落實記錄，以作為品質追蹤依據) (RMK00619) . 3.出/入口鼓起≦0.5mm超出管制規格請TSD送RCL確認板形 (RMK00619) . 4.前處理皮膜Si=14±5 mg/m2於CC2品檢室Twin-X:NRC350-Si(SUS304)檢測 (RMK00619) . 5.其餘品質管制若無特別註明，則以對應的烤漆產品用途管制 (RMK00619) . 6.【捲取+套桶】出口一律 STAGGER 捲取，並使用比訂單寬度"加寬"的套桶（一般為"P"，超低光澤與印刷為"S"） (RMK00619) | 訂單:2501DCD004/002 CC2 <生產備註> 事項如下 . 超低光澤產品,色差計塗佈量依據5+20U為基準。RYF89 以5+22U為基準。 (RMK00103) . 請出口人員貼上"請勿堆疊"紅色標簽. (RMK00103) . R字頭色碼 MASS 目標100%~115%之間. (RMK00103) . R字頭色碼塗佈量須在20U以上,不然會有白色點狀(繩紋),已被客戶訴賠. (RMK00103) . 1.入口板厚以平凸分釐卡量測,其W/D距板邊10mm處量測 (RMK00619) . 2.入口急峻度≦0.7%，毛邊(雙平頭分釐卡)≦30μm(一定要落實記錄，以作為品質追蹤依據) (RMK00619) . 3.出/入口鼓起≦0.5mm超出管制規格請TSD送RCL確認板形 (RMK00619) . 4.前處理皮膜Si=14±5 mg/m2於CC2品檢室Twin-X:NRC350-Si(SUS304)檢測 (RMK00619) . 5.其餘品質管制若無特別註明，則以對應的烤漆產品用途管制 (RMK00619) . 6.【捲取+套桶】出口一律 STAGGER 捲取，並使用比訂單寬度"加寬"的套桶（一般為"P"，超低光澤與印刷為"S"） (RMK00619) | 訂單:2501DCD004/002 RCL 無 <生產備註> 事項 | 訂單:2501DCD004/002 CCPK 無 <生產備註> 事項 | 訂單:2501DCD004/002 CGQC <品檢備註> 事項如下 . 瓦形屋頂用 注意鍍層控制範圍：min=標準值，Max=標準值+30 (RMK00103) | 訂單:2501DCD004/002 CCQC <品檢備註> 事項如下 . 超低光澤產品,色差計塗佈量依據5+20U為基準。RYF89 以5+22U為基準。 (RMK00103) . R字頭色碼 MASS 目標100%~115%之間. (RMK00103) . 1.入口板厚以平凸分釐卡量測,其W/D距板邊10mm處量測 (RMK00619) . 2.入口急峻度≦0.7%，毛邊(雙平頭分釐卡)≦30μm(一定要落實記錄，以作為品質追蹤依據) (RMK00619) . 3.出/入口鼓起≦0.5mm超出管制規格請TSD送RCL確認板形 (RMK00619) . 4.前處理皮膜Si=14±5 mg/m2於CC2品檢室Twin-X:NRC350-Si(SUS304)檢測 (RMK00619) . 5.其餘品質管制若無特別註明，則以對應的烤漆產品用途管制 (RMK00619) . 6.【捲取+套桶】出口一律 STAGGER 捲取，並使用比訂單寬度"加寬"的套桶（一般為"P"，超低光澤與印刷為"S"） (RMK00619) | 訂單:2501DCD004/002 TOL 無 <生產備註> 事項 |  | 訂單 2501DCD004/002 修改記錄如下: 20250110 13:46:09 (22030) 退火碼: >> S1, 用途碼: >> CIA008, 背面標示: >> C989, 訂單背面顏色(五碼): >> BW73Y, 背面漆膜厚: >> 12.5, 背面漆塗漆型式幾塗幾烤: >> 2, 鉻酸鹽: >> Z, 訂單厚度: >> 0.46, 訂單重: >> 115, 重量容許率(下限): >> 10, 重量容許率(上限): >> 10, 訂單寬度: >> 914, 鍍製方式: >> BC, 鋼捲內徑: >> 508, 鋼捲下限重: >> 4, 鋼捲上限重: >> 4.9, 壓花條件碼: >> -, 表面花紋: >> -, 綠色識別碼: >> -, 印刷輥號: >> -, 產品代碼: >> PPSUS, 皮膜碼: >> -, 單位別: >> M, 油品種類: >> Z, 塗油量: >> Z, 包裝代碼: >> A3 , 保護膜碼: >> -, 客戶試片取樣型式: >> -, 調質碼: >> S, 套筒碼: >> S , 規格: >> CSUS304-20, 製造標準: >> SYSCO, 表面處理劑種類: >> Z, 表面處理劑塗佈量: >> Z, 伸長率測試: >> N, 硬度測試碼: >> N, 抗拉強度測試: >> N, 降伏強度測試: >> N, 厚度變異: >> 0, 訂單正面顏色(五碼): >> RYF89, 正面漆膜厚: >> 25, 正面漆塗漆型式幾塗幾烤: >> 2, 修邊碼: >> Y, 重量碼: >> AW, 鋼捲捲向: >> I, 鍍層碼: >> -, | *:
PPSUS | 2501DCD004/003 |  |  | 1. PPSUS&PPAL 單位長度(M/T)要自己算完後修改 SOP內容。RD洗衣機外殼用可用 -0.04～0 去算 (OFP00649)-{.不符.} | 訂單:2501DCD004/003 CPL 無 <生產備註> 事項 | 訂單:2501DCD004/003 CR1 無 <生產備註> 事項 | 訂單:2501DCD004/003 CR2 無 <生產備註> 事項 | 訂單:2501DCD004/003 CG1 無 <生產備註> 事項 | 訂單:2501DCD004/003 CG2 無 <生產備註> 事項 | 訂單:2501DCD004/003 CC1 <生產備註> 事項如下 . 1.入口板厚以平凸分釐卡量測,其W/D距板邊10mm處量測 (RMK00619) . 2.入口急峻度≦0.7%，毛邊(雙平頭分釐卡)≦30μm(一定要落實記錄，以作為品質追蹤依據) (RMK00619) . 3.出/入口鼓起≦0.5mm超出管制規格請TSD送RCL確認板形 (RMK00619) . 4.前處理皮膜Si=14±5 mg/m2於CC2品檢室Twin-X:NRC350-Si(SUS304)檢測 (RMK00619) . 5.其餘品質管制若無特別註明，則以對應的烤漆產品用途管制 (RMK00619) . 6.【捲取+套桶】出口一律 STAGGER 捲取，並使用比訂單寬度"加寬"的套桶（一般為"P"，超低光澤與印刷為"S"） (RMK00619) | 訂單:2501DCD004/003 CC2 <生產備註> 事項如下 . 1.入口板厚以平凸分釐卡量測,其W/D距板邊10mm處量測 (RMK00619) . 2.入口急峻度≦0.7%，毛邊(雙平頭分釐卡)≦30μm(一定要落實記錄，以作為品質追蹤依據) (RMK00619) . 3.出/入口鼓起≦0.5mm超出管制規格請TSD送RCL確認板形 (RMK00619) . 4.前處理皮膜Si=14±5 mg/m2於CC2品檢室Twin-X:NRC350-Si(SUS304)檢測 (RMK00619) . 5.其餘品質管制若無特別註明，則以對應的烤漆產品用途管制 (RMK00619) . 6.【捲取+套桶】出口一律 STAGGER 捲取，並使用比訂單寬度"加寬"的套桶（一般為"P"，超低光澤與印刷為"S"） (RMK00619) | 訂單:2501DCD004/003 RCL 無 <生產備註> 事項 | 訂單:2501DCD004/003 CCPK 無 <生產備註> 事項 | 訂單:2501DCD004/003 CGQC 無 <品檢備註> 事項 | 訂單:2501DCD004/003 CCQC <品檢備註> 事項如下 . 1.入口板厚以平凸分釐卡量測,其W/D距板邊10mm處量測 (RMK00619) . 2.入口急峻度≦0.7%，毛邊(雙平頭分釐卡)≦30μm(一定要落實記錄，以作為品質追蹤依據) (RMK00619) . 3.出/入口鼓起≦0.5mm超出管制規格請TSD送RCL確認板形 (RMK00619) . 4.前處理皮膜Si=14±5 mg/m2於CC2品檢室Twin-X:NRC350-Si(SUS304)檢測 (RMK00619) . 5.其餘品質管制若無特別註明，則以對應的烤漆產品用途管制 (RMK00619) . 6.【捲取+套桶】出口一律 STAGGER 捲取，並使用比訂單寬度"加寬"的套桶（一般為"P"，超低光澤與印刷為"S"） (RMK00619) | 訂單:2501DCD004/003 TOL 無 <生產備註> 事項 |  | 訂單 2501DCD004/003 修改記錄如下: 20250110 13:46:15 (22030) 退火碼: >> S1, 用途碼: >> CIA008, 背面標示: >> C989, 訂單背面顏色(五碼): >> BW73Y, 背面漆膜厚: >> 12.5, 背面漆塗漆型式幾塗幾烤: >> 2, 鉻酸鹽: >> Z, 訂單厚度: >> 0.46, 訂單重: >> 70, 重量容許率(下限): >> 10, 重量容許率(上限): >> 10, 訂單寬度: >> 914, 鍍製方式: >> BC, 鋼捲內徑: >> 508, 鋼捲下限重: >> 4, 鋼捲上限重: >> 4.9, 壓花條件碼: >> -, 表面花紋: >> -, 綠色識別碼: >> -, 印刷輥號: >> -, 產品代碼: >> PPSUS, 皮膜碼: >> -, 單位別: >> M, 油品種類: >> Z, 塗油量: >> Z, 包裝代碼: >> A3 , 保護膜碼: >> -, 客戶試片取樣型式: >> -, 調質碼: >> S, 套筒碼: >> P , 規格: >> CSUS304-20, 製造標準: >> SYSCO, 表面處理劑種類: >> Z, 表面處理劑塗佈量: >> Z, 伸長率測試: >> N, 硬度測試碼: >> N, 抗拉強度測試: >> N, 降伏強度測試: >> N, 厚度變異: >> 0, 訂單正面顏色(五碼): >> 2Y730, 正面漆膜厚: >> 25, 正面漆塗漆型式幾塗幾烤: >> 2, 修邊碼: >> Y, 重量碼: >> AW, 鋼捲捲向: >> I, 鍍層碼: >> -, | *:
PPSUS | 2501DCD004/004 |  |  | 1. PPSUS&PPAL 單位長度(M/T)要自己算完後修改 SOP內容。RD洗衣機外殼用可用 -0.04～0 去算 (OFP00649)-{.不符.} | 訂單:2501DCD004/004 CPL 無 <生產備註> 事項 | 訂單:2501DCD004/004 CR1 無 <生產備註> 事項 | 訂單:2501DCD004/004 CR2 無 <生產備註> 事項 | 訂單:2501DCD004/004 CG1 無 <生產備註> 事項 | 訂單:2501DCD004/004 CG2 無 <生產備註> 事項 | 訂單:2501DCD004/004 CC1 <生產備註> 事項如下 . 1.入口板厚以平凸分釐卡量測,其W/D距板邊10mm處量測 (RMK00619) . 2.入口急峻度≦0.7%，毛邊(雙平頭分釐卡)≦30μm(一定要落實記錄，以作為品質追蹤依據) (RMK00619) . 3.出/入口鼓起≦0.5mm超出管制規格請TSD送RCL確認板形 (RMK00619) . 4.前處理皮膜Si=14±5 mg/m2於CC2品檢室Twin-X:NRC350-Si(SUS304)檢測 (RMK00619) . 5.其餘品質管制若無特別註明，則以對應的烤漆產品用途管制 (RMK00619) . 6.【捲取+套桶】出口一律 STAGGER 捲取，並使用比訂單寬度"加寬"的套桶（一般為"P"，超低光澤與印刷為"S"） (RMK00619) | 訂單:2501DCD004/004 CC2 <生產備註> 事項如下 . 1.入口板厚以平凸分釐卡量測,其W/D距板邊10mm處量測 (RMK00619) . 2.入口急峻度≦0.7%，毛邊(雙平頭分釐卡)≦30μm(一定要落實記錄，以作為品質追蹤依據) (RMK00619) . 3.出/入口鼓起≦0.5mm超出管制規格請TSD送RCL確認板形 (RMK00619) . 4.前處理皮膜Si=14±5 mg/m2於CC2品檢室Twin-X:NRC350-Si(SUS304)檢測 (RMK00619) . 5.其餘品質管制若無特別註明，則以對應的烤漆產品用途管制 (RMK00619) . 6.【捲取+套桶】出口一律 STAGGER 捲取，並使用比訂單寬度"加寬"的套桶（一般為"P"，超低光澤與印刷為"S"） (RMK00619) | 訂單:2501DCD004/004 RCL 無 <生產備註> 事項 | 訂單:2501DCD004/004 CCPK 無 <生產備註> 事項 | 訂單:2501DCD004/004 CGQC 無 <品檢備註> 事項 | 訂單:2501DCD004/004 CCQC <品檢備註> 事項如下 . 1.入口板厚以平凸分釐卡量測,其W/D距板邊10mm處量測 (RMK00619) . 2.入口急峻度≦0.7%，毛邊(雙平頭分釐卡)≦30μm(一定要落實記錄，以作為品質追蹤依據) (RMK00619) . 3.出/入口鼓起≦0.5mm超出管制規格請TSD送RCL確認板形 (RMK00619) . 4.前處理皮膜Si=14±5 mg/m2於CC2品檢室Twin-X:NRC350-Si(SUS304)檢測 (RMK00619) . 5.其餘品質管制若無特別註明，則以對應的烤漆產品用途管制 (RMK00619) . 6.【捲取+套桶】出口一律 STAGGER 捲取，並使用比訂單寬度"加寬"的套桶（一般為"P"，超低光澤與印刷為"S"） (RMK00619) | 訂單:2501DCD004/004 TOL 無 <生產備註> 事項 |  | 訂單 2501DCD004/004 修改記錄如下: 20250110 13:46:22 (22030) 退火碼: >> S1, 用途碼: >> CIA008, 背面標示: >> C989, 訂單背面顏色(五碼): >> BW73Y, 背面漆膜厚: >> 12.5, 背面漆塗漆型式幾塗幾烤: >> 2, 鉻酸鹽: >> Z, 訂單厚度: >> 0.46, 訂單重: >> 15, 重量容許率(下限): >> 10, 重量容許率(上限): >> 10, 訂單寬度: >> 914, 鍍製方式: >> BC, 鋼捲內徑: >> 508, 鋼捲下限重: >> 4, 鋼捲上限重: >> 4.9, 壓花條件碼: >> -, 表面花紋: >> -, 綠色識別碼: >> -, 印刷輥號: >> -, 產品代碼: >> PPSUS, 皮膜碼: >> -, 單位別: >> M, 油品種類: >> Z, 塗油量: >> Z, 包裝代碼: >> A3 , 保護膜碼: >> -, 客戶試片取樣型式: >> -, 調質碼: >> S, 套筒碼: >> P , 規格: >> CSUS304-20, 製造標準: >> SYSCO, 表面處理劑種類: >> Z, 表面處理劑塗佈量: >> Z, 伸長率測試: >> N, 硬度測試碼: >> N, 抗拉強度測試: >> N, 降伏強度測試: >> N, 厚度變異: >> 0, 訂單正面顏色(五碼): >> 1G380, 正面漆膜厚: >> 25, 正面漆塗漆型式幾塗幾烤: >> 2, 修邊碼: >> Y, 重量碼: >> AW, 鋼捲捲向: >> I, 鍍層碼: >> -, | *:
PPSUS | 2501DCD004/005 |  |  | 1. PPSUS&PPAL 單位長度(M/T)要自己算完後修改 SOP內容。RD洗衣機外殼用可用 -0.04～0 去算 (OFP00649)-{.不符.} | 訂單:2501DCD004/005 CPL 無 <生產備註> 事項 | 訂單:2501DCD004/005 CR1 無 <生產備註> 事項 | 訂單:2501DCD004/005 CR2 無 <生產備註> 事項 | 訂單:2501DCD004/005 CG1 無 <生產備註> 事項 | 訂單:2501DCD004/005 CG2 無 <生產備註> 事項 | 訂單:2501DCD004/005 CC1 <生產備註> 事項如下 . 【抽氣量】白色系在CC1生產時,FINISH抽氣量請設定250,如生產中發生色差b值異常升高,請股長再加大抽氣量因應 (RMK00560) . 1.入口板厚以平凸分釐卡量測,其W/D距板邊10mm處量測 (RMK00619) . 2.入口急峻度≦0.7%，毛邊(雙平頭分釐卡)≦30μm(一定要落實記錄，以作為品質追蹤依據) (RMK00619) . 3.出/入口鼓起≦0.5mm超出管制規格請TSD送RCL確認板形 (RMK00619) . 4.前處理皮膜Si=14±5 mg/m2於CC2品檢室Twin-X:NRC350-Si(SUS304)檢測 (RMK00619) . 5.其餘品質管制若無特別註明，則以對應的烤漆產品用途管制 (RMK00619) . 6.【捲取+套桶】出口一律 STAGGER 捲取，並使用比訂單寬度"加寬"的套桶（一般為"P"，超低光澤與印刷為"S"） (RMK00619) | 訂單:2501DCD004/005 CC2 <生產備註> 事項如下 . 【抽氣量】白色系在CC1生產時,FINISH抽氣量請設定250,如生產中發生色差b值異常升高,請股長再加大抽氣量因應 (RMK00560) . 1.入口板厚以平凸分釐卡量測,其W/D距板邊10mm處量測 (RMK00619) . 2.入口急峻度≦0.7%，毛邊(雙平頭分釐卡)≦30μm(一定要落實記錄，以作為品質追蹤依據) (RMK00619) . 3.出/入口鼓起≦0.5mm超出管制規格請TSD送RCL確認板形 (RMK00619) . 4.前處理皮膜Si=14±5 mg/m2於CC2品檢室Twin-X:NRC350-Si(SUS304)檢測 (RMK00619) . 5.其餘品質管制若無特別註明，則以對應的烤漆產品用途管制 (RMK00619) . 6.【捲取+套桶】出口一律 STAGGER 捲取，並使用比訂單寬度"加寬"的套桶（一般為"P"，超低光澤與印刷為"S"） (RMK00619) | 訂單:2501DCD004/005 RCL 無 <生產備註> 事項 | 訂單:2501DCD004/005 CCPK 無 <生產備註> 事項 | 訂單:2501DCD004/005 CGQC 無 <品檢備註> 事項 | 訂單:2501DCD004/005 CCQC <品檢備註> 事項如下 . 1.入口板厚以平凸分釐卡量測,其W/D距板邊10mm處量測 (RMK00619) . 2.入口急峻度≦0.7%，毛邊(雙平頭分釐卡)≦30μm(一定要落實記錄，以作為品質追蹤依據) (RMK00619) . 3.出/入口鼓起≦0.5mm超出管制規格請TSD送RCL確認板形 (RMK00619) . 4.前處理皮膜Si=14±5 mg/m2於CC2品檢室Twin-X:NRC350-Si(SUS304)檢測 (RMK00619) . 5.其餘品質管制若無特別註明，則以對應的烤漆產品用途管制 (RMK00619) . 6.【捲取+套桶】出口一律 STAGGER 捲取，並使用比訂單寬度"加寬"的套桶（一般為"P"，超低光澤與印刷為"S"） (RMK00619) | 訂單:2501DCD004/005 TOL 無 <生產備註> 事項 |  | 訂單 2501DCD004/005 修改記錄如下: 20250110 13:46:29 (22030) 退火碼: >> S1, 用途碼: >> CIA008, 背面標示: >> C989, 訂單背面顏色(五碼): >> BW73Y, 背面漆膜厚: >> 12.5, 背面漆塗漆型式幾塗幾烤: >> 2, 鉻酸鹽: >> Z, 訂單厚度: >> 0.46, 訂單重: >> 35, 重量容許率(下限): >> 10, 重量容許率(上限): >> 10, 訂單寬度: >> 914, 鍍製方式: >> BC, 鋼捲內徑: >> 508, 鋼捲下限重: >> 4, 鋼捲上限重: >> 4.9, 壓花條件碼: >> -, 表面花紋: >> -, 綠色識別碼: >> -, 印刷輥號: >> -, 產品代碼: >> PPSUS, 皮膜碼: >> -, 單位別: >> M, 油品種類: >> Z, 塗油量: >> Z, 包裝代碼: >> A3 , 保護膜碼: >> -, 客戶試片取樣型式: >> -, 調質碼: >> S, 套筒碼: >> P , 規格: >> CSUS304-20, 製造標準: >> SYSCO, 表面處理劑種類: >> Z, 表面處理劑塗佈量: >> Z, 伸長率測試: >> N, 硬度測試碼: >> N, 抗拉強度測試: >> N, 降伏強度測試: >> N, 厚度變異: >> 0, 訂單正面顏色(五碼): >> 1W080, 正面漆膜厚: >> 25, 正面漆塗漆型式幾塗幾烤: >> 2, 修邊碼: >> Y, 重量碼: >> AW, 鋼捲捲向: >> I, 鍍層碼: >> -, | *:
PPGL | 2501DCD005/001 | 1. 單捲限重檢核 (原料重:15~20, 分切困難:15.00~16.00,20, 單捲限重:4.00~5.00)(OFP00031)-{.不符.} | 1. 部分大陸料含B元素超過CNS規範管制，故請原料CNS規範之訂單不要配大陸料 (OFP00684)-{.不符.} | 1. 訂單若有厚度變異，冷軋厚度公差比照烤漆計算公式 , 但最小為 1/2 公差做設定 (OFP00254)-{.不符.} 2. "偏薄要求訂單" 鍍後厚度減 鍍後厚度下限需大於 0.02 MM,以免發生厚度不足狀況 (OFP00369)-{.不符.} 3. 部分大陸料含B元素超過CNS規範管制，故請原料CNS規範之訂單不要配大陸料 (OFP00684)-{.不符.} | 訂單:2501DCD005/001 CPL <生產備註> 事項如下 . 除HGI/ HGL 訂單邊緣不噴油. 其餘皆側緣噴油 (RMK00285) | 訂單:2501DCD005/001 CR1 <生產備註> 事項如下 . 完軋寬度超出管制值上限≦2mm時,冷軋繼續生產並填寫品質異常通報單給鍍鋅線,以便調整張力與板溫 (RMK00278) | 訂單:2501DCD005/001 CR2 <生產備註> 事項如下 . 完軋寬度超出管制值上限≦2mm時,冷軋繼續生產並填寫品質異常通報單給鍍鋅線,以便調整張力與板溫 (RMK00278) | 訂單:2501DCD005/001 CG1 <生產備註> 事項如下 . 平板類,鍍鋅生產時SKIN PASS & T/L 請依據鍍鋅標準規定生產 (RMK00100) . 鍍鋅表面不可有鋅痕、壓痕、凹陷、及刮傷 、應變痕等。 (RMK00100) . 出口鋼捲盤捲後目視不允許有鼓起. (RMK00100) | 訂單:2501DCD005/001 CG2 <生產備註> 事項如下 . 平板類,鍍鋅生產時SKIN PASS & T/L 請依據鍍鋅標準規定生產 (RMK00100) . 鍍鋅表面不可有鋅痕、壓痕、凹陷、及刮傷 、應變痕等。 (RMK00100) . 出口鋼捲盤捲後目視不允許有鼓起. (RMK00100) | 訂單:2501DCD005/001 CC1 <生產備註> 事項如下 . 【分切】分切困難請找"侑勝" (RMK-E_CHIN) . ★品檢注意！JIS&CNS 訂單必須每滿50噸一定要再做一次TEST (RMK00259) | 訂單:2501DCD005/001 CC2 <生產備註> 事項如下 . 【分切】分切困難請找"侑勝" (RMK-E_CHIN) . ★品檢注意！JIS&CNS 訂單必須每滿50噸一定要再做一次TEST (RMK00259) | 訂單:2501DCD005/001 RCL 無 <生產備註> 事項 | 訂單:2501DCD005/001 CCPK 無 <生產備註> 事項 | 訂單:2501DCD005/001 CGQC 無 <品檢備註> 事項 | 訂單:2501DCD005/001 CCQC <品檢備註> 事項如下 . 【分切】分切困難請找"侑勝" (RMK-E_CHIN) . ★品檢注意！JIS&CNS 訂單必須每滿50噸一定要再做一次TEST (RMK00259) | 訂單:2501DCD005/001 TOL 無 <生產備註> 事項 | 【分切】分切困難請找"侑勝"^^/CC1/CC2/CCQC/ <<.E_CHIN 2025/01/10 10:05.>> | 訂單 2501DCD005/001 修改記錄如下: 20250108 13:21:29 (23003) 退火碼: >> S1, 用途碼: >> CIA008, 背面標示: >> C814, 訂單背面顏色(五碼): >> BW73Y, 背面漆膜厚: >> 12.5, 背面漆塗漆型式幾塗幾烤: >> 2, 鉻酸鹽: >> Z, 訂單厚度: >> 0.52, 訂單重: >> 20, 重量容許率(下限): >> 10, 重量容許率(上限): >> 10, 訂單寬度: >> 914, 鍍製方式: >> AC, 鋼捲內徑: >> 508, 鋼捲下限重: >> 4, 鋼捲上限重: >> 5, 壓花條件碼: >> -, 表面花紋: >> R, 綠色識別碼: >> -, 印刷輥號: >> -, 產品代碼: >> PPGL, 皮膜碼: >> -, 單位別: >> M, 油品種類: >> Z, 塗油量: >> Z, 包裝代碼: >> D2 , 保護膜碼: >> -, 客戶試片取樣型式: >> -, 調質碼: >> S, 套筒碼: >> R , 規格: >> CGLC400-20, 製造標準: >> CNS, 表面處理劑種類: >> Z, 表面處理劑塗佈量: >> Z, 伸長率測試: >> N, 硬度測試碼: >> N, 抗拉強度測試: >> N, 降伏強度測試: >> N, 厚度變異: >> -1.4, 訂單正面顏色(五碼): >> SC306, 正面漆膜厚: >> 25, 正面漆塗漆型式幾塗幾烤: >> 2, 修邊碼: >> Y, 重量碼: >> AW, 鋼捲捲向: >> I, 鍍層碼: >> AZ150, | H:厚度偏薄 | [訂單訊息通知] 2025/01/10 上午 09:51:25 *** (秦大維 >> 通知 >> Jacky Chuang) 訊息 : ★有關分切限重不符問題01/08 通知改善，01/09下單依然未見改善★... A.防呆有"單捲限重檢核 (原料重:15~20, 分切困難:15.00~16.00,20, 單捲限重: 4.00~5.00)(OFP00031)-{.不符.}"....請問處置為何？郁潔會加註"最後一顆可不依分切限重"！ B.若無法最後一顆可不依限重，建議分切限重可改"3.7~5 噸" C.本單照審，有問題營業自己承擔。
PPGL | 2501DCD006/001 | 1. 單捲限重檢核 (原料重:15~20, 分切困難:20, 單捲限重:4.00~4.90)(OFP00031)-{.不符.} | 1. 部分大陸料含B元素超過CNS規範管制，故請原料CNS規範之訂單不要配大陸料 (OFP00684)-{.不符.} | 1. 訂單若有厚度變異，冷軋厚度公差比照烤漆計算公式 , 但最小為 1/2 公差做設定 (OFP00254)-{.不符.} 2. "偏薄要求訂單" 鍍後厚度減 鍍後厚度下限需大於 0.02 MM,以免發生厚度不足狀況 (OFP00369)-{.不符.} 3. 部分大陸料含B元素超過CNS規範管制，故請原料CNS規範之訂單不要配大陸料 (OFP00684)-{.不符.} | 訂單:2501DCD006/001 CPL <生產備註> 事項如下 . 除HGI/ HGL 訂單邊緣不噴油. 其餘皆側緣噴油 (RMK00285) | 訂單:2501DCD006/001 CR1 <生產備註> 事項如下 . 完軋寬度超出管制值上限≦2mm時,冷軋繼續生產並填寫品質異常通報單給鍍鋅線,以便調整張力與板溫 (RMK00278) | 訂單:2501DCD006/001 CR2 <生產備註> 事項如下 . 完軋寬度超出管制值上限≦2mm時,冷軋繼續生產並填寫品質異常通報單給鍍鋅線,以便調整張力與板溫 (RMK00278) | 訂單:2501DCD006/001 CG1 <生產備註> 事項如下 . 平板類,鍍鋅生產時SKIN PASS & T/L 請依據鍍鋅標準規定生產 (RMK00100) . 鍍鋅表面不可有鋅痕、壓痕、凹陷、及刮傷 、應變痕等。 (RMK00100) . 出口鋼捲盤捲後目視不允許有鼓起. (RMK00100) | 訂單:2501DCD006/001 CG2 <生產備註> 事項如下 . 平板類,鍍鋅生產時SKIN PASS & T/L 請依據鍍鋅標準規定生產 (RMK00100) . 鍍鋅表面不可有鋅痕、壓痕、凹陷、及刮傷 、應變痕等。 (RMK00100) . 出口鋼捲盤捲後目視不允許有鼓起. (RMK00100) | 訂單:2501DCD006/001 CC1 <生產備註> 事項如下 . ★品檢注意！JIS&CNS 訂單必須每滿50噸一定要再做一次TEST (RMK00259) . 【抽氣量】白色系在CC1生產時,FINISH抽氣量請設定250,如生產中發生色差b值異常升高,請股長再加大抽氣量因應 (RMK00560) | 訂單:2501DCD006/001 CC2 <生產備註> 事項如下 . ★品檢注意！JIS&CNS 訂單必須每滿50噸一定要再做一次TEST (RMK00259) . 【抽氣量】白色系在CC1生產時,FINISH抽氣量請設定250,如生產中發生色差b值異常升高,請股長再加大抽氣量因應 (RMK00560) | 訂單:2501DCD006/001 RCL 無 <生產備註> 事項 | 訂單:2501DCD006/001 CCPK 無 <生產備註> 事項 | 訂單:2501DCD006/001 CGQC 無 <品檢備註> 事項 | 訂單:2501DCD006/001 CCQC <品檢備註> 事項如下 . ★品檢注意！JIS&CNS 訂單必須每滿50噸一定要再做一次TEST (RMK00259) | 訂單:2501DCD006/001 TOL 無 <生產備註> 事項 |  | 訂單 2501DCD006/001 修改記錄如下: 20250110 14:00:36 (22030) 退火碼: >> S1, 用途碼: >> CIA008, 背面標示: >> C814, 訂單背面顏色(五碼): >> BW73Y, 背面漆膜厚: >> 12.5, 背面漆塗漆型式幾塗幾烤: >> 2, 鉻酸鹽: >> Z, 訂單厚度: >> 0.52, 訂單重: >> 35, 重量容許率(下限): >> 10, 重量容許率(上限): >> 10, 訂單寬度: >> 914, 鍍製方式: >> AC, 鋼捲內徑: >> 508, 鋼捲下限重: >> 4, 鋼捲上限重: >> 4.9, 壓花條件碼: >> -, 表面花紋: >> R, 綠色識別碼: >> -, 印刷輥號: >> -, 產品代碼: >> PPGL, 皮膜碼: >> -, 單位別: >> M, 油品種類: >> Z, 塗油量: >> Z, 包裝代碼: >> D2 , 保護膜碼: >> -, 客戶試片取樣型式: >> -, 調質碼: >> S, 套筒碼: >> R , 規格: >> CGLC400-20, 製造標準: >> CNS, 表面處理劑種類: >> Z, 表面處理劑塗佈量: >> Z, 伸長率測試: >> N, 硬度測試碼: >> N, 抗拉強度測試: >> N, 降伏強度測試: >> N, 厚度變異: >> -1.4, 訂單正面顏色(五碼): >> SW336, 正面漆膜厚: >> 25, 正面漆塗漆型式幾塗幾烤: >> 2, 修邊碼: >> Y, 重量碼: >> AW, 鋼捲捲向: >> I, 鍍層碼: >> AZ150, | H:厚度偏薄
PPSUS | 2501DCD007/001 |  |  | 1. PPSUS&PPAL 單位長度(M/T)要自己算完後修改 SOP內容。RD洗衣機外殼用可用 -0.04～0 去算 (OFP00649)-{.不符.} | 訂單:2501DCD007/001 CPL 無 <生產備註> 事項 | 訂單:2501DCD007/001 CR1 無 <生產備註> 事項 | 訂單:2501DCD007/001 CR2 無 <生產備註> 事項 | 訂單:2501DCD007/001 CG1 無 <生產備註> 事項 | 訂單:2501DCD007/001 CG2 無 <生產備註> 事項 | 訂單:2501DCD007/001 CC1 <生產備註> 事項如下 . 1.入口板厚以平凸分釐卡量測,其W/D距板邊10mm處量測 (RMK00619) . 2.入口急峻度≦0.7%，毛邊(雙平頭分釐卡)≦30μm(一定要落實記錄，以作為品質追蹤依據) (RMK00619) . 3.出/入口鼓起≦0.5mm超出管制規格請TSD送RCL確認板形 (RMK00619) . 4.前處理皮膜Si=14±5 mg/m2於CC2品檢室Twin-X:NRC350-Si(SUS304)檢測 (RMK00619) . 5.其餘品質管制若無特別註明，則以對應的烤漆產品用途管制 (RMK00619) . 6.【捲取+套桶】出口一律 STAGGER 捲取，並使用比訂單寬度"加寬"的套桶（一般為"P"，超低光澤與印刷為"S"） (RMK00619) | 訂單:2501DCD007/001 CC2 <生產備註> 事項如下 . 1.入口板厚以平凸分釐卡量測,其W/D距板邊10mm處量測 (RMK00619) . 2.入口急峻度≦0.7%，毛邊(雙平頭分釐卡)≦30μm(一定要落實記錄，以作為品質追蹤依據) (RMK00619) . 3.出/入口鼓起≦0.5mm超出管制規格請TSD送RCL確認板形 (RMK00619) . 4.前處理皮膜Si=14±5 mg/m2於CC2品檢室Twin-X:NRC350-Si(SUS304)檢測 (RMK00619) . 5.其餘品質管制若無特別註明，則以對應的烤漆產品用途管制 (RMK00619) . 6.【捲取+套桶】出口一律 STAGGER 捲取，並使用比訂單寬度"加寬"的套桶（一般為"P"，超低光澤與印刷為"S"） (RMK00619) | 訂單:2501DCD007/001 RCL 無 <生產備註> 事項 | 訂單:2501DCD007/001 CCPK 無 <生產備註> 事項 | 訂單:2501DCD007/001 CGQC 無 <品檢備註> 事項 | 訂單:2501DCD007/001 CCQC <品檢備註> 事項如下 . 1.入口板厚以平凸分釐卡量測,其W/D距板邊10mm處量測 (RMK00619) . 2.入口急峻度≦0.7%，毛邊(雙平頭分釐卡)≦30μm(一定要落實記錄，以作為品質追蹤依據) (RMK00619) . 3.出/入口鼓起≦0.5mm超出管制規格請TSD送RCL確認板形 (RMK00619) . 4.前處理皮膜Si=14±5 mg/m2於CC2品檢室Twin-X:NRC350-Si(SUS304)檢測 (RMK00619) . 5.其餘品質管制若無特別註明，則以對應的烤漆產品用途管制 (RMK00619) . 6.【捲取+套桶】出口一律 STAGGER 捲取，並使用比訂單寬度"加寬"的套桶（一般為"P"，超低光澤與印刷為"S"） (RMK00619) | 訂單:2501DCD007/001 TOL 無 <生產備註> 事項 |  | 訂單 2501DCD007/001 修改記錄如下: 20250110 14:26:33 (22030) 退火碼: >> S1, 用途碼: >> CIA008, 背面標示: >> C989, 訂單背面顏色(五碼): >> BW73Y, 背面漆膜厚: >> 12.5, 背面漆塗漆型式幾塗幾烤: >> 2, 鉻酸鹽: >> Z, 訂單厚度: >> 0.36, 訂單重: >> 5, 重量容許率(下限): >> 10, 重量容許率(上限): >> 10, 訂單寬度: >> 914, 鍍製方式: >> BC, 鋼捲內徑: >> 508, 鋼捲下限重: >> 4, 鋼捲上限重: >> 4.9, 壓花條件碼: >> -, 表面花紋: >> -, 綠色識別碼: >> -, 印刷輥號: >> -, 產品代碼: >> PPSUS, 皮膜碼: >> -, 單位別: >> M, 油品種類: >> Z, 塗油量: >> Z, 包裝代碼: >> A3 , 保護膜碼: >> -, 客戶試片取樣型式: >> -, 調質碼: >> S, 套筒碼: >> P , 規格: >> CSUS304-20, 製造標準: >> SYSCO, 表面處理劑種類: >> Z, 表面處理劑塗佈量: >> Z, 伸長率測試: >> N, 硬度測試碼: >> N, 抗拉強度測試: >> N, 降伏強度測試: >> N, 厚度變異: >> 0, 訂單正面顏色(五碼): >> 1C460, 正面漆膜厚: >> 25, 正面漆塗漆型式幾塗幾烤: >> 2, 修邊碼: >> Y, 重量碼: >> AW, 鋼捲捲向: >> I, 鍍層碼: >> -, | *:
PPSUS | 2501DCD007/002 |  |  | 1. PPSUS&PPAL 單位長度(M/T)要自己算完後修改 SOP內容。RD洗衣機外殼用可用 -0.04～0 去算 (OFP00649)-{.不符.} | 訂單:2501DCD007/002 CPL 無 <生產備註> 事項 | 訂單:2501DCD007/002 CR1 無 <生產備註> 事項 | 訂單:2501DCD007/002 CR2 無 <生產備註> 事項 | 訂單:2501DCD007/002 CG1 無 <生產備註> 事項 | 訂單:2501DCD007/002 CG2 無 <生產備註> 事項 | 訂單:2501DCD007/002 CC1 <生產備註> 事項如下 . 【抽氣量】白色系在CC1生產時,FINISH抽氣量請設定250,如生產中發生色差b值異常升高,請股長再加大抽氣量因應 (RMK00560) . 1.入口板厚以平凸分釐卡量測,其W/D距板邊10mm處量測 (RMK00619) . 2.入口急峻度≦0.7%，毛邊(雙平頭分釐卡)≦30μm(一定要落實記錄，以作為品質追蹤依據) (RMK00619) . 3.出/入口鼓起≦0.5mm超出管制規格請TSD送RCL確認板形 (RMK00619) . 4.前處理皮膜Si=14±5 mg/m2於CC2品檢室Twin-X:NRC350-Si(SUS304)檢測 (RMK00619) . 5.其餘品質管制若無特別註明，則以對應的烤漆產品用途管制 (RMK00619) . 6.【捲取+套桶】出口一律 STAGGER 捲取，並使用比訂單寬度"加寬"的套桶（一般為"P"，超低光澤與印刷為"S"） (RMK00619) | 訂單:2501DCD007/002 CC2 <生產備註> 事項如下 . 【抽氣量】白色系在CC1生產時,FINISH抽氣量請設定250,如生產中發生色差b值異常升高,請股長再加大抽氣量因應 (RMK00560) . 1.入口板厚以平凸分釐卡量測,其W/D距板邊10mm處量測 (RMK00619) . 2.入口急峻度≦0.7%，毛邊(雙平頭分釐卡)≦30μm(一定要落實記錄，以作為品質追蹤依據) (RMK00619) . 3.出/入口鼓起≦0.5mm超出管制規格請TSD送RCL確認板形 (RMK00619) . 4.前處理皮膜Si=14±5 mg/m2於CC2品檢室Twin-X:NRC350-Si(SUS304)檢測 (RMK00619) . 5.其餘品質管制若無特別註明，則以對應的烤漆產品用途管制 (RMK00619) . 6.【捲取+套桶】出口一律 STAGGER 捲取，並使用比訂單寬度"加寬"的套桶（一般為"P"，超低光澤與印刷為"S"） (RMK00619) | 訂單:2501DCD007/002 RCL 無 <生產備註> 事項 | 訂單:2501DCD007/002 CCPK 無 <生產備註> 事項 | 訂單:2501DCD007/002 CGQC 無 <品檢備註> 事項 | 訂單:2501DCD007/002 CCQC <品檢備註> 事項如下 . 1.入口板厚以平凸分釐卡量測,其W/D距板邊10mm處量測 (RMK00619) . 2.入口急峻度≦0.7%，毛邊(雙平頭分釐卡)≦30μm(一定要落實記錄，以作為品質追蹤依據) (RMK00619) . 3.出/入口鼓起≦0.5mm超出管制規格請TSD送RCL確認板形 (RMK00619) . 4.前處理皮膜Si=14±5 mg/m2於CC2品檢室Twin-X:NRC350-Si(SUS304)檢測 (RMK00619) . 5.其餘品質管制若無特別註明，則以對應的烤漆產品用途管制 (RMK00619) . 6.【捲取+套桶】出口一律 STAGGER 捲取，並使用比訂單寬度"加寬"的套桶（一般為"P"，超低光澤與印刷為"S"） (RMK00619) | 訂單:2501DCD007/002 TOL 無 <生產備註> 事項 |  | 訂單 2501DCD007/002 修改記錄如下: 20250110 14:26:39 (22030) 退火碼: >> S1, 用途碼: >> CIA008, 背面標示: >> C989, 訂單背面顏色(五碼): >> BW73Y, 背面漆膜厚: >> 12.5, 背面漆塗漆型式幾塗幾烤: >> 2, 鉻酸鹽: >> Z, 訂單厚度: >> 0.36, 訂單重: >> 5, 重量容許率(下限): >> 10, 重量容許率(上限): >> 10, 訂單寬度: >> 914, 鍍製方式: >> BC, 鋼捲內徑: >> 508, 鋼捲下限重: >> 4, 鋼捲上限重: >> 4.9, 壓花條件碼: >> -, 表面花紋: >> -, 綠色識別碼: >> -, 印刷輥號: >> -, 產品代碼: >> PPSUS, 皮膜碼: >> -, 單位別: >> M, 油品種類: >> Z, 塗油量: >> Z, 包裝代碼: >> A3 , 保護膜碼: >> -, 客戶試片取樣型式: >> -, 調質碼: >> S, 套筒碼: >> P , 規格: >> CSUS304-20, 製造標準: >> SYSCO, 表面處理劑種類: >> Z, 表面處理劑塗佈量: >> Z, 伸長率測試: >> N, 硬度測試碼: >> N, 抗拉強度測試: >> N, 降伏強度測試: >> N, 厚度變異: >> 0, 訂單正面顏色(五碼): >> 1W080, 正面漆膜厚: >> 25, 正面漆塗漆型式幾塗幾烤: >> 2, 修邊碼: >> Y, 重量碼: >> AW, 鋼捲捲向: >> I, 鍍層碼: >> -, | *:
PPSUS | 2501DCD008/001 |  |  | 1. PPSUS&PPAL 單位長度(M/T)要自己算完後修改 SOP內容。RD洗衣機外殼用可用 -0.04～0 去算 (OFP00649)-{.不符.} | 訂單:2501DCD008/001 CPL 無 <生產備註> 事項 | 訂單:2501DCD008/001 CR1 無 <生產備註> 事項 | 訂單:2501DCD008/001 CR2 無 <生產備註> 事項 | 訂單:2501DCD008/001 CG1 無 <生產備註> 事項 | 訂單:2501DCD008/001 CG2 無 <生產備註> 事項 | 訂單:2501DCD008/001 CC1 <生產備註> 事項如下 . 1.入口板厚以平凸分釐卡量測,其W/D距板邊10mm處量測 (RMK00619) . 2.入口急峻度≦0.7%，毛邊(雙平頭分釐卡)≦30μm(一定要落實記錄，以作為品質追蹤依據) (RMK00619) . 3.出/入口鼓起≦0.5mm超出管制規格請TSD送RCL確認板形 (RMK00619) . 4.前處理皮膜Si=14±5 mg/m2於CC2品檢室Twin-X:NRC350-Si(SUS304)檢測 (RMK00619) . 5.其餘品質管制若無特別註明，則以對應的烤漆產品用途管制 (RMK00619) . 6.【捲取+套桶】出口一律 STAGGER 捲取，並使用比訂單寬度"加寬"的套桶（一般為"P"，超低光澤與印刷為"S"） (RMK00619) | 訂單:2501DCD008/001 CC2 <生產備註> 事項如下 . 1.入口板厚以平凸分釐卡量測,其W/D距板邊10mm處量測 (RMK00619) . 2.入口急峻度≦0.7%，毛邊(雙平頭分釐卡)≦30μm(一定要落實記錄，以作為品質追蹤依據) (RMK00619) . 3.出/入口鼓起≦0.5mm超出管制規格請TSD送RCL確認板形 (RMK00619) . 4.前處理皮膜Si=14±5 mg/m2於CC2品檢室Twin-X:NRC350-Si(SUS304)檢測 (RMK00619) . 5.其餘品質管制若無特別註明，則以對應的烤漆產品用途管制 (RMK00619) . 6.【捲取+套桶】出口一律 STAGGER 捲取，並使用比訂單寬度"加寬"的套桶（一般為"P"，超低光澤與印刷為"S"） (RMK00619) | 訂單:2501DCD008/001 RCL 無 <生產備註> 事項 | 訂單:2501DCD008/001 CCPK 無 <生產備註> 事項 | 訂單:2501DCD008/001 CGQC 無 <品檢備註> 事項 | 訂單:2501DCD008/001 CCQC <品檢備註> 事項如下 . 1.入口板厚以平凸分釐卡量測,其W/D距板邊10mm處量測 (RMK00619) . 2.入口急峻度≦0.7%，毛邊(雙平頭分釐卡)≦30μm(一定要落實記錄，以作為品質追蹤依據) (RMK00619) . 3.出/入口鼓起≦0.5mm超出管制規格請TSD送RCL確認板形 (RMK00619) . 4.前處理皮膜Si=14±5 mg/m2於CC2品檢室Twin-X:NRC350-Si(SUS304)檢測 (RMK00619) . 5.其餘品質管制若無特別註明，則以對應的烤漆產品用途管制 (RMK00619) . 6.【捲取+套桶】出口一律 STAGGER 捲取，並使用比訂單寬度"加寬"的套桶（一般為"P"，超低光澤與印刷為"S"） (RMK00619) | 訂單:2501DCD008/001 TOL 無 <生產備註> 事項 |  | 訂單 2501DCD008/001 修改記錄如下: 20250113 15:25:00 (24025) 退火碼: >> S1, 用途碼: >> CIA008, 背面標示: >> C989, 訂單背面顏色(五碼): >> BW73Y, 背面漆膜厚: >> 12.5, 背面漆塗漆型式幾塗幾烤: >> 2, 鉻酸鹽: >> Z, 訂單厚度: >> 0.46, 訂單重: >> 20, 重量容許率(下限): >> 10, 重量容許率(上限): >> 10, 訂單寬度: >> 914, 鍍製方式: >> BC, 鋼捲內徑: >> 508, 鋼捲下限重: >> 3, 鋼捲上限重: >> 5, 壓花條件碼: >> -, 表面花紋: >> -, 綠色識別碼: >> -, 印刷輥號: >> -, 產品代碼: >> PPSUS, 皮膜碼: >> -, 單位別: >> M, 油品種類: >> Z, 塗油量: >> Z, 包裝代碼: >> A3 , 保護膜碼: >> -, 客戶試片取樣型式: >> -, 調質碼: >> S, 套筒碼: >> R , 規格: >> CSUS304-20, 製造標準: >> SYSCO, 表面處理劑種類: >> Z, 表面處理劑塗佈量: >> Z, 伸長率測試: >> N, 硬度測試碼: >> N, 抗拉強度測試: >> N, 降伏強度測試: >> N, 訂單正面顏色(五碼): >> 1C460, 正面漆膜厚: >> 25, 正面漆塗漆型式幾塗幾烤: >> 2, 修邊碼: >> Y, 重量碼: >> AW, 鋼捲捲向: >> I, 鍍層碼: >> -, 20250113 16:50:23 (24025) 套筒碼: R >> P , | *:
PPSUS | 2501DCD008/002 |  |  | 1. PPSUS&PPAL 單位長度(M/T)要自己算完後修改 SOP內容。RD洗衣機外殼用可用 -0.04～0 去算 (OFP00649)-{.不符.} | 訂單:2501DCD008/002 CPL 無 <生產備註> 事項 | 訂單:2501DCD008/002 CR1 無 <生產備註> 事項 | 訂單:2501DCD008/002 CR2 無 <生產備註> 事項 | 訂單:2501DCD008/002 CG1 <生產備註> 事項如下 . 瓦形屋頂用 注意鍍層控制範圍：min=標準值，Max=標準值+30 (RMK00103) . 因成形性需求故鍍層量有上限管制，排程變換前後一顆分切請U3暫留，待產線確認鍍層量後再行處置。 (RMK00103) | 訂單:2501DCD008/002 CG2 <生產備註> 事項如下 . 瓦形屋頂用 注意鍍層控制範圍：min=標準值，Max=標準值+30 (RMK00103) . 因成形性需求故鍍層量有上限管制，排程變換前後一顆分切請U3暫留，待產線確認鍍層量後再行處置。 (RMK00103) | 訂單:2501DCD008/002 CC1 <生產備註> 事項如下 . 超低光澤產品,色差計塗佈量依據5+20U為基準。RYF89 以5+22U為基準。 (RMK00103) . 請出口人員貼上"請勿堆疊"紅色標簽. (RMK00103) . R字頭色碼 MASS 目標100%~115%之間. (RMK00103) . R字頭色碼塗佈量須在20U以上,不然會有白色點狀(繩紋),已被客戶訴賠. (RMK00103) . 捲起單位張力請加大至 5.5（有另行備註要求張力設定時，依另行備註需求設定）） (RMK00103) . 1.入口板厚以平凸分釐卡量測,其W/D距板邊10mm處量測 (RMK00619) . 2.入口急峻度≦0.7%，毛邊(雙平頭分釐卡)≦30μm(一定要落實記錄，以作為品質追蹤依據) (RMK00619) . 3.出/入口鼓起≦0.5mm超出管制規格請TSD送RCL確認板形 (RMK00619) . 4.前處理皮膜Si=14±5 mg/m2於CC2品檢室Twin-X:NRC350-Si(SUS304)檢測 (RMK00619) . 5.其餘品質管制若無特別註明，則以對應的烤漆產品用途管制 (RMK00619) . 6.【捲取+套桶】出口一律 STAGGER 捲取，並使用比訂單寬度"加寬"的套桶（一般為"P"，超低光澤與印刷為"S"） (RMK00619) | 訂單:2501DCD008/002 CC2 <生產備註> 事項如下 . 超低光澤產品,色差計塗佈量依據5+20U為基準。RYF89 以5+22U為基準。 (RMK00103) . 請出口人員貼上"請勿堆疊"紅色標簽. (RMK00103) . R字頭色碼 MASS 目標100%~115%之間. (RMK00103) . R字頭色碼塗佈量須在20U以上,不然會有白色點狀(繩紋),已被客戶訴賠. (RMK00103) . 1.入口板厚以平凸分釐卡量測,其W/D距板邊10mm處量測 (RMK00619) . 2.入口急峻度≦0.7%，毛邊(雙平頭分釐卡)≦30μm(一定要落實記錄，以作為品質追蹤依據) (RMK00619) . 3.出/入口鼓起≦0.5mm超出管制規格請TSD送RCL確認板形 (RMK00619) . 4.前處理皮膜Si=14±5 mg/m2於CC2品檢室Twin-X:NRC350-Si(SUS304)檢測 (RMK00619) . 5.其餘品質管制若無特別註明，則以對應的烤漆產品用途管制 (RMK00619) . 6.【捲取+套桶】出口一律 STAGGER 捲取，並使用比訂單寬度"加寬"的套桶（一般為"P"，超低光澤與印刷為"S"） (RMK00619) | 訂單:2501DCD008/002 RCL 無 <生產備註> 事項 | 訂單:2501DCD008/002 CCPK 無 <生產備註> 事項 | 訂單:2501DCD008/002 CGQC <品檢備註> 事項如下 . 瓦形屋頂用 注意鍍層控制範圍：min=標準值，Max=標準值+30 (RMK00103) | 訂單:2501DCD008/002 CCQC <品檢備註> 事項如下 . 超低光澤產品,色差計塗佈量依據5+20U為基準。RYF89 以5+22U為基準。 (RMK00103) . R字頭色碼 MASS 目標100%~115%之間. (RMK00103) . 1.入口板厚以平凸分釐卡量測,其W/D距板邊10mm處量測 (RMK00619) . 2.入口急峻度≦0.7%，毛邊(雙平頭分釐卡)≦30μm(一定要落實記錄，以作為品質追蹤依據) (RMK00619) . 3.出/入口鼓起≦0.5mm超出管制規格請TSD送RCL確認板形 (RMK00619) . 4.前處理皮膜Si=14±5 mg/m2於CC2品檢室Twin-X:NRC350-Si(SUS304)檢測 (RMK00619) . 5.其餘品質管制若無特別註明，則以對應的烤漆產品用途管制 (RMK00619) . 6.【捲取+套桶】出口一律 STAGGER 捲取，並使用比訂單寬度"加寬"的套桶（一般為"P"，超低光澤與印刷為"S"） (RMK00619) | 訂單:2501DCD008/002 TOL 無 <生產備註> 事項 |  | 訂單 2501DCD008/002 修改記錄如下: 20250113 15:25:06 (24025) 退火碼: >> S1, 用途碼: >> CIA008, 背面標示: >> C989, 訂單背面顏色(五碼): >> BW73Y, 背面漆膜厚: >> 12.5, 背面漆塗漆型式幾塗幾烤: >> 2, 鉻酸鹽: >> Z, 訂單厚度: >> 0.46, 訂單重: >> 30, 重量容許率(下限): >> 10, 重量容許率(上限): >> 10, 訂單寬度: >> 914, 鍍製方式: >> BC, 鋼捲內徑: >> 508, 鋼捲下限重: >> 3, 鋼捲上限重: >> 5, 壓花條件碼: >> -, 表面花紋: >> -, 綠色識別碼: >> -, 印刷輥號: >> -, 產品代碼: >> PPSUS, 皮膜碼: >> -, 單位別: >> M, 油品種類: >> Z, 塗油量: >> Z, 包裝代碼: >> A3 , 保護膜碼: >> -, 客戶試片取樣型式: >> -, 調質碼: >> S, 套筒碼: >> S , 規格: >> CSUS304-20, 製造標準: >> SYSCO, 表面處理劑種類: >> Z, 表面處理劑塗佈量: >> Z, 伸長率測試: >> N, 硬度測試碼: >> N, 抗拉強度測試: >> N, 降伏強度測試: >> N, 訂單正面顏色(五碼): >> RYF89, 正面漆膜厚: >> 25, 正面漆塗漆型式幾塗幾烤: >> 2, 修邊碼: >> Y, 重量碼: >> AW, 鋼捲捲向: >> I, 鍍層碼: >> -, | *:
PPSUS | 2501DCD008/003 |  |  | 1. PPSUS&PPAL 單位長度(M/T)要自己算完後修改 SOP內容。RD洗衣機外殼用可用 -0.04～0 去算 (OFP00649)-{.不符.} | 訂單:2501DCD008/003 CPL 無 <生產備註> 事項 | 訂單:2501DCD008/003 CR1 無 <生產備註> 事項 | 訂單:2501DCD008/003 CR2 無 <生產備註> 事項 | 訂單:2501DCD008/003 CG1 無 <生產備註> 事項 | 訂單:2501DCD008/003 CG2 無 <生產備註> 事項 | 訂單:2501DCD008/003 CC1 <生產備註> 事項如下 . 1.入口板厚以平凸分釐卡量測,其W/D距板邊10mm處量測 (RMK00619) . 2.入口急峻度≦0.7%，毛邊(雙平頭分釐卡)≦30μm(一定要落實記錄，以作為品質追蹤依據) (RMK00619) . 3.出/入口鼓起≦0.5mm超出管制規格請TSD送RCL確認板形 (RMK00619) . 4.前處理皮膜Si=14±5 mg/m2於CC2品檢室Twin-X:NRC350-Si(SUS304)檢測 (RMK00619) . 5.其餘品質管制若無特別註明，則以對應的烤漆產品用途管制 (RMK00619) . 6.【捲取+套桶】出口一律 STAGGER 捲取，並使用比訂單寬度"加寬"的套桶（一般為"P"，超低光澤與印刷為"S"） (RMK00619) | 訂單:2501DCD008/003 CC2 <生產備註> 事項如下 . 1.入口板厚以平凸分釐卡量測,其W/D距板邊10mm處量測 (RMK00619) . 2.入口急峻度≦0.7%，毛邊(雙平頭分釐卡)≦30μm(一定要落實記錄，以作為品質追蹤依據) (RMK00619) . 3.出/入口鼓起≦0.5mm超出管制規格請TSD送RCL確認板形 (RMK00619) . 4.前處理皮膜Si=14±5 mg/m2於CC2品檢室Twin-X:NRC350-Si(SUS304)檢測 (RMK00619) . 5.其餘品質管制若無特別註明，則以對應的烤漆產品用途管制 (RMK00619) . 6.【捲取+套桶】出口一律 STAGGER 捲取，並使用比訂單寬度"加寬"的套桶（一般為"P"，超低光澤與印刷為"S"） (RMK00619) | 訂單:2501DCD008/003 RCL 無 <生產備註> 事項 | 訂單:2501DCD008/003 CCPK 無 <生產備註> 事項 | 訂單:2501DCD008/003 CGQC 無 <品檢備註> 事項 | 訂單:2501DCD008/003 CCQC <品檢備註> 事項如下 . 1.入口板厚以平凸分釐卡量測,其W/D距板邊10mm處量測 (RMK00619) . 2.入口急峻度≦0.7%，毛邊(雙平頭分釐卡)≦30μm(一定要落實記錄，以作為品質追蹤依據) (RMK00619) . 3.出/入口鼓起≦0.5mm超出管制規格請TSD送RCL確認板形 (RMK00619) . 4.前處理皮膜Si=14±5 mg/m2於CC2品檢室Twin-X:NRC350-Si(SUS304)檢測 (RMK00619) . 5.其餘品質管制若無特別註明，則以對應的烤漆產品用途管制 (RMK00619) . 6.【捲取+套桶】出口一律 STAGGER 捲取，並使用比訂單寬度"加寬"的套桶（一般為"P"，超低光澤與印刷為"S"） (RMK00619) | 訂單:2501DCD008/003 TOL 無 <生產備註> 事項 |  | 訂單 2501DCD008/003 修改記錄如下: 20250113 15:25:12 (24025) 退火碼: >> S1, 用途碼: >> CIA008, 背面標示: >> C989, 訂單背面顏色(五碼): >> BW73Y, 背面漆膜厚: >> 12.5, 背面漆塗漆型式幾塗幾烤: >> 2, 鉻酸鹽: >> Z, 訂單厚度: >> 0.46, 訂單重: >> 20, 重量容許率(下限): >> 10, 重量容許率(上限): >> 10, 訂單寬度: >> 914, 鍍製方式: >> BC, 鋼捲內徑: >> 508, 鋼捲下限重: >> 3, 鋼捲上限重: >> 5, 壓花條件碼: >> -, 表面花紋: >> -, 綠色識別碼: >> -, 印刷輥號: >> -, 產品代碼: >> PPSUS, 皮膜碼: >> -, 單位別: >> M, 油品種類: >> Z, 塗油量: >> Z, 包裝代碼: >> A3 , 保護膜碼: >> -, 客戶試片取樣型式: >> -, 調質碼: >> S, 套筒碼: >> R , 規格: >> CSUS304-20, 製造標準: >> SYSCO, 表面處理劑種類: >> Z, 表面處理劑塗佈量: >> Z, 伸長率測試: >> N, 硬度測試碼: >> N, 抗拉強度測試: >> N, 降伏強度測試: >> N, 訂單正面顏色(五碼): >> 2Y730, 正面漆膜厚: >> 25, 正面漆塗漆型式幾塗幾烤: >> 2, 修邊碼: >> Y, 重量碼: >> AW, 鋼捲捲向: >> I, 鍍層碼: >> -, 20250113 16:50:29 (24025) 套筒碼: R >> P , | *:
PPSUS | 2501DCD009/001 |  |  | 1. PPSUS&PPAL 單位長度(M/T)要自己算完後修改 SOP內容。RD洗衣機外殼用可用 -0.04～0 去算 (OFP00649)-{.不符.} | 訂單:2501DCD009/001 CPL 無 <生產備註> 事項 | 訂單:2501DCD009/001 CR1 無 <生產備註> 事項 | 訂單:2501DCD009/001 CR2 無 <生產備註> 事項 | 訂單:2501DCD009/001 CG1 無 <生產備註> 事項 | 訂單:2501DCD009/001 CG2 無 <生產備註> 事項 | 訂單:2501DCD009/001 CC1 <生產備註> 事項如下 . 1.入口板厚以平凸分釐卡量測,其W/D距板邊10mm處量測 (RMK00619) . 2.入口急峻度≦0.7%，毛邊(雙平頭分釐卡)≦30μm(一定要落實記錄，以作為品質追蹤依據) (RMK00619) . 3.出/入口鼓起≦0.5mm超出管制規格請TSD送RCL確認板形 (RMK00619) . 4.前處理皮膜Si=14±5 mg/m2於CC2品檢室Twin-X:NRC350-Si(SUS304)檢測 (RMK00619) . 5.其餘品質管制若無特別註明，則以對應的烤漆產品用途管制 (RMK00619) . 6.【捲取+套桶】出口一律 STAGGER 捲取，並使用比訂單寬度"加寬"的套桶（一般為"P"，超低光澤與印刷為"S"） (RMK00619) | 訂單:2501DCD009/001 CC2 <生產備註> 事項如下 . 1.入口板厚以平凸分釐卡量測,其W/D距板邊10mm處量測 (RMK00619) . 2.入口急峻度≦0.7%，毛邊(雙平頭分釐卡)≦30μm(一定要落實記錄，以作為品質追蹤依據) (RMK00619) . 3.出/入口鼓起≦0.5mm超出管制規格請TSD送RCL確認板形 (RMK00619) . 4.前處理皮膜Si=14±5 mg/m2於CC2品檢室Twin-X:NRC350-Si(SUS304)檢測 (RMK00619) . 5.其餘品質管制若無特別註明，則以對應的烤漆產品用途管制 (RMK00619) . 6.【捲取+套桶】出口一律 STAGGER 捲取，並使用比訂單寬度"加寬"的套桶（一般為"P"，超低光澤與印刷為"S"） (RMK00619) | 訂單:2501DCD009/001 RCL 無 <生產備註> 事項 | 訂單:2501DCD009/001 CCPK 無 <生產備註> 事項 | 訂單:2501DCD009/001 CGQC 無 <品檢備註> 事項 | 訂單:2501DCD009/001 CCQC <品檢備註> 事項如下 . 1.入口板厚以平凸分釐卡量測,其W/D距板邊10mm處量測 (RMK00619) . 2.入口急峻度≦0.7%，毛邊(雙平頭分釐卡)≦30μm(一定要落實記錄，以作為品質追蹤依據) (RMK00619) . 3.出/入口鼓起≦0.5mm超出管制規格請TSD送RCL確認板形 (RMK00619) . 4.前處理皮膜Si=14±5 mg/m2於CC2品檢室Twin-X:NRC350-Si(SUS304)檢測 (RMK00619) . 5.其餘品質管制若無特別註明，則以對應的烤漆產品用途管制 (RMK00619) . 6.【捲取+套桶】出口一律 STAGGER 捲取，並使用比訂單寬度"加寬"的套桶（一般為"P"，超低光澤與印刷為"S"） (RMK00619) | 訂單:2501DCD009/001 TOL 無 <生產備註> 事項 |  | 訂單 2501DCD009/001 修改記錄如下: 20250114 14:43:52 (22030) 退火碼: >> S1, 用途碼: >> CIA008, 背面標示: >> C989, 訂單背面顏色(五碼): >> BW73Y, 背面漆膜厚: >> 12.5, 背面漆塗漆型式幾塗幾烤: >> 2, 鉻酸鹽: >> Z, 訂單厚度: >> 0.46, 訂單重: >> 25, 重量容許率(下限): >> 10, 重量容許率(上限): >> 10, 訂單寬度: >> 914, 鍍製方式: >> BC, 鋼捲內徑: >> 508, 鋼捲下限重: >> 3, 鋼捲上限重: >> 5, 壓花條件碼: >> -, 表面花紋: >> -, 綠色識別碼: >> -, 印刷輥號: >> -, 產品代碼: >> PPSUS, 皮膜碼: >> -, 單位別: >> M, 油品種類: >> Z, 塗油量: >> Z, 包裝代碼: >> A3 , 保護膜碼: >> -, 客戶試片取樣型式: >> -, 調質碼: >> S, 套筒碼: >> P , 規格: >> CSUS304-20, 製造標準: >> SYSCO, 表面處理劑種類: >> Z, 表面處理劑塗佈量: >> Z, 伸長率測試: >> N, 硬度測試碼: >> N, 抗拉強度測試: >> N, 降伏強度測試: >> N, 訂單正面顏色(五碼): >> 2Y730, 正面漆膜厚: >> 25, 正面漆塗漆型式幾塗幾烤: >> 2, 修邊碼: >> Y, 重量碼: >> AW, 鋼捲捲向: >> I, 鍍層碼: >> -, | *:
PPSUS | 2501DCD009/002 |  |  | 1. PPSUS&PPAL 單位長度(M/T)要自己算完後修改 SOP內容。RD洗衣機外殼用可用 -0.04～0 去算 (OFP00649)-{.不符.} | 訂單:2501DCD009/002 CPL 無 <生產備註> 事項 | 訂單:2501DCD009/002 CR1 無 <生產備註> 事項 | 訂單:2501DCD009/002 CR2 無 <生產備註> 事項 | 訂單:2501DCD009/002 CG1 無 <生產備註> 事項 | 訂單:2501DCD009/002 CG2 無 <生產備註> 事項 | 訂單:2501DCD009/002 CC1 <生產備註> 事項如下 . 1.入口板厚以平凸分釐卡量測,其W/D距板邊10mm處量測 (RMK00619) . 2.入口急峻度≦0.7%，毛邊(雙平頭分釐卡)≦30μm(一定要落實記錄，以作為品質追蹤依據) (RMK00619) . 3.出/入口鼓起≦0.5mm超出管制規格請TSD送RCL確認板形 (RMK00619) . 4.前處理皮膜Si=14±5 mg/m2於CC2品檢室Twin-X:NRC350-Si(SUS304)檢測 (RMK00619) . 5.其餘品質管制若無特別註明，則以對應的烤漆產品用途管制 (RMK00619) . 6.【捲取+套桶】出口一律 STAGGER 捲取，並使用比訂單寬度"加寬"的套桶（一般為"P"，超低光澤與印刷為"S"） (RMK00619) | 訂單:2501DCD009/002 CC2 <生產備註> 事項如下 . 1.入口板厚以平凸分釐卡量測,其W/D距板邊10mm處量測 (RMK00619) . 2.入口急峻度≦0.7%，毛邊(雙平頭分釐卡)≦30μm(一定要落實記錄，以作為品質追蹤依據) (RMK00619) . 3.出/入口鼓起≦0.5mm超出管制規格請TSD送RCL確認板形 (RMK00619) . 4.前處理皮膜Si=14±5 mg/m2於CC2品檢室Twin-X:NRC350-Si(SUS304)檢測 (RMK00619) . 5.其餘品質管制若無特別註明，則以對應的烤漆產品用途管制 (RMK00619) . 6.【捲取+套桶】出口一律 STAGGER 捲取，並使用比訂單寬度"加寬"的套桶（一般為"P"，超低光澤與印刷為"S"） (RMK00619) | 訂單:2501DCD009/002 RCL 無 <生產備註> 事項 | 訂單:2501DCD009/002 CCPK 無 <生產備註> 事項 | 訂單:2501DCD009/002 CGQC 無 <品檢備註> 事項 | 訂單:2501DCD009/002 CCQC <品檢備註> 事項如下 . 1.入口板厚以平凸分釐卡量測,其W/D距板邊10mm處量測 (RMK00619) . 2.入口急峻度≦0.7%，毛邊(雙平頭分釐卡)≦30μm(一定要落實記錄，以作為品質追蹤依據) (RMK00619) . 3.出/入口鼓起≦0.5mm超出管制規格請TSD送RCL確認板形 (RMK00619) . 4.前處理皮膜Si=14±5 mg/m2於CC2品檢室Twin-X:NRC350-Si(SUS304)檢測 (RMK00619) . 5.其餘品質管制若無特別註明，則以對應的烤漆產品用途管制 (RMK00619) . 6.【捲取+套桶】出口一律 STAGGER 捲取，並使用比訂單寬度"加寬"的套桶（一般為"P"，超低光澤與印刷為"S"） (RMK00619) | 訂單:2501DCD009/002 TOL 無 <生產備註> 事項 |  | 訂單 2501DCD009/002 修改記錄如下: 20250114 14:43:59 (22030) 退火碼: >> S1, 用途碼: >> CIA008, 背面標示: >> C989, 訂單背面顏色(五碼): >> BW73Y, 背面漆膜厚: >> 12.5, 背面漆塗漆型式幾塗幾烤: >> 2, 鉻酸鹽: >> Z, 訂單厚度: >> 0.46, 訂單重: >> 25, 重量容許率(下限): >> 10, 重量容許率(上限): >> 10, 訂單寬度: >> 914, 鍍製方式: >> BC, 鋼捲內徑: >> 508, 鋼捲下限重: >> 3, 鋼捲上限重: >> 5, 壓花條件碼: >> -, 表面花紋: >> -, 綠色識別碼: >> -, 印刷輥號: >> -, 產品代碼: >> PPSUS, 皮膜碼: >> -, 單位別: >> M, 油品種類: >> Z, 塗油量: >> Z, 包裝代碼: >> A3 , 保護膜碼: >> -, 客戶試片取樣型式: >> -, 調質碼: >> S, 套筒碼: >> P , 規格: >> CSUS304-20, 製造標準: >> SYSCO, 表面處理劑種類: >> Z, 表面處理劑塗佈量: >> Z, 伸長率測試: >> N, 硬度測試碼: >> N, 抗拉強度測試: >> N, 降伏強度測試: >> N, 訂單正面顏色(五碼): >> 1C460, 正面漆膜厚: >> 25, 正面漆塗漆型式幾塗幾烤: >> 2, 修邊碼: >> Y, 重量碼: >> AW, 鋼捲捲向: >> I, 鍍層碼: >> -, | *:
PPSUS | 2501DCD009/003 |  |  | 1. PPSUS&PPAL 單位長度(M/T)要自己算完後修改 SOP內容。RD洗衣機外殼用可用 -0.04～0 去算 (OFP00649)-{.不符.} | 訂單:2501DCD009/003 CPL 無 <生產備註> 事項 | 訂單:2501DCD009/003 CR1 無 <生產備註> 事項 | 訂單:2501DCD009/003 CR2 無 <生產備註> 事項 | 訂單:2501DCD009/003 CG1 <生產備註> 事項如下 . 瓦形屋頂用 注意鍍層控制範圍：min=標準值，Max=標準值+30 (RMK00103) . 因成形性需求故鍍層量有上限管制，排程變換前後一顆分切請U3暫留，待產線確認鍍層量後再行處置。 (RMK00103) | 訂單:2501DCD009/003 CG2 <生產備註> 事項如下 . 瓦形屋頂用 注意鍍層控制範圍：min=標準值，Max=標準值+30 (RMK00103) . 因成形性需求故鍍層量有上限管制，排程變換前後一顆分切請U3暫留，待產線確認鍍層量後再行處置。 (RMK00103) | 訂單:2501DCD009/003 CC1 <生產備註> 事項如下 . 超低光澤產品,色差計塗佈量依據5+20U為基準。RYF89 以5+22U為基準。 (RMK00103) . 請出口人員貼上"請勿堆疊"紅色標簽. (RMK00103) . R字頭色碼 MASS 目標100%~115%之間. (RMK00103) . R字頭色碼塗佈量須在20U以上,不然會有白色點狀(繩紋),已被客戶訴賠. (RMK00103) . 捲起單位張力請加大至 5.5（有另行備註要求張力設定時，依另行備註需求設定）） (RMK00103) . 1.入口板厚以平凸分釐卡量測,其W/D距板邊10mm處量測 (RMK00619) . 2.入口急峻度≦0.7%，毛邊(雙平頭分釐卡)≦30μm(一定要落實記錄，以作為品質追蹤依據) (RMK00619) . 3.出/入口鼓起≦0.5mm超出管制規格請TSD送RCL確認板形 (RMK00619) . 4.前處理皮膜Si=14±5 mg/m2於CC2品檢室Twin-X:NRC350-Si(SUS304)檢測 (RMK00619) . 5.其餘品質管制若無特別註明，則以對應的烤漆產品用途管制 (RMK00619) . 6.【捲取+套桶】出口一律 STAGGER 捲取，並使用比訂單寬度"加寬"的套桶（一般為"P"，超低光澤與印刷為"S"） (RMK00619) | 訂單:2501DCD009/003 CC2 <生產備註> 事項如下 . 超低光澤產品,色差計塗佈量依據5+20U為基準。RYF89 以5+22U為基準。 (RMK00103) . 請出口人員貼上"請勿堆疊"紅色標簽. (RMK00103) . R字頭色碼 MASS 目標100%~115%之間. (RMK00103) . R字頭色碼塗佈量須在20U以上,不然會有白色點狀(繩紋),已被客戶訴賠. (RMK00103) . 1.入口板厚以平凸分釐卡量測,其W/D距板邊10mm處量測 (RMK00619) . 2.入口急峻度≦0.7%，毛邊(雙平頭分釐卡)≦30μm(一定要落實記錄，以作為品質追蹤依據) (RMK00619) . 3.出/入口鼓起≦0.5mm超出管制規格請TSD送RCL確認板形 (RMK00619) . 4.前處理皮膜Si=14±5 mg/m2於CC2品檢室Twin-X:NRC350-Si(SUS304)檢測 (RMK00619) . 5.其餘品質管制若無特別註明，則以對應的烤漆產品用途管制 (RMK00619) . 6.【捲取+套桶】出口一律 STAGGER 捲取，並使用比訂單寬度"加寬"的套桶（一般為"P"，超低光澤與印刷為"S"） (RMK00619) | 訂單:2501DCD009/003 RCL 無 <生產備註> 事項 | 訂單:2501DCD009/003 CCPK 無 <生產備註> 事項 | 訂單:2501DCD009/003 CGQC <品檢備註> 事項如下 . 瓦形屋頂用 注意鍍層控制範圍：min=標準值，Max=標準值+30 (RMK00103) | 訂單:2501DCD009/003 CCQC <品檢備註> 事項如下 . 超低光澤產品,色差計塗佈量依據5+20U為基準。RYF89 以5+22U為基準。 (RMK00103) . R字頭色碼 MASS 目標100%~115%之間. (RMK00103) . 1.入口板厚以平凸分釐卡量測,其W/D距板邊10mm處量測 (RMK00619) . 2.入口急峻度≦0.7%，毛邊(雙平頭分釐卡)≦30μm(一定要落實記錄，以作為品質追蹤依據) (RMK00619) . 3.出/入口鼓起≦0.5mm超出管制規格請TSD送RCL確認板形 (RMK00619) . 4.前處理皮膜Si=14±5 mg/m2於CC2品檢室Twin-X:NRC350-Si(SUS304)檢測 (RMK00619) . 5.其餘品質管制若無特別註明，則以對應的烤漆產品用途管制 (RMK00619) . 6.【捲取+套桶】出口一律 STAGGER 捲取，並使用比訂單寬度"加寬"的套桶（一般為"P"，超低光澤與印刷為"S"） (RMK00619) | 訂單:2501DCD009/003 TOL 無 <生產備註> 事項 |  | 訂單 2501DCD009/003 修改記錄如下: 20250114 14:44:06 (22030) 退火碼: >> S1, 用途碼: >> CIA008, 背面標示: >> C989, 訂單背面顏色(五碼): >> BW73Y, 背面漆膜厚: >> 12.5, 背面漆塗漆型式幾塗幾烤: >> 2, 鉻酸鹽: >> Z, 訂單厚度: >> 0.46, 訂單重: >> 25, 重量容許率(下限): >> 10, 重量容許率(上限): >> 10, 訂單寬度: >> 914, 鍍製方式: >> BC, 鋼捲內徑: >> 508, 鋼捲下限重: >> 3, 鋼捲上限重: >> 5, 壓花條件碼: >> -, 表面花紋: >> -, 綠色識別碼: >> -, 印刷輥號: >> -, 產品代碼: >> PPSUS, 皮膜碼: >> -, 單位別: >> M, 油品種類: >> Z, 塗油量: >> Z, 包裝代碼: >> A3 , 保護膜碼: >> -, 客戶試片取樣型式: >> -, 調質碼: >> S, 套筒碼: >> S , 規格: >> CSUS304-20, 製造標準: >> SYSCO, 表面處理劑種類: >> Z, 表面處理劑塗佈量: >> Z, 伸長率測試: >> N, 硬度測試碼: >> N, 抗拉強度測試: >> N, 降伏強度測試: >> N, 訂單正面顏色(五碼): >> RYF89, 正面漆膜厚: >> 25, 正面漆塗漆型式幾塗幾烤: >> 2, 修邊碼: >> Y, 重量碼: >> AW, 鋼捲捲向: >> I, 鍍層碼: >> -, | *:
PPSUS | 2501DCD009/004 |  |  | 1. PPSUS&PPAL 單位長度(M/T)要自己算完後修改 SOP內容。RD洗衣機外殼用可用 -0.04～0 去算 (OFP00649)-{.不符.} | 訂單:2501DCD009/004 CPL 無 <生產備註> 事項 | 訂單:2501DCD009/004 CR1 無 <生產備註> 事項 | 訂單:2501DCD009/004 CR2 無 <生產備註> 事項 | 訂單:2501DCD009/004 CG1 無 <生產備註> 事項 | 訂單:2501DCD009/004 CG2 無 <生產備註> 事項 | 訂單:2501DCD009/004 CC1 <生產備註> 事項如下 . 1.入口板厚以平凸分釐卡量測,其W/D距板邊10mm處量測 (RMK00619) . 2.入口急峻度≦0.7%，毛邊(雙平頭分釐卡)≦30μm(一定要落實記錄，以作為品質追蹤依據) (RMK00619) . 3.出/入口鼓起≦0.5mm超出管制規格請TSD送RCL確認板形 (RMK00619) . 4.前處理皮膜Si=14±5 mg/m2於CC2品檢室Twin-X:NRC350-Si(SUS304)檢測 (RMK00619) . 5.其餘品質管制若無特別註明，則以對應的烤漆產品用途管制 (RMK00619) . 6.【捲取+套桶】出口一律 STAGGER 捲取，並使用比訂單寬度"加寬"的套桶（一般為"P"，超低光澤與印刷為"S"） (RMK00619) | 訂單:2501DCD009/004 CC2 <生產備註> 事項如下 . 1.入口板厚以平凸分釐卡量測,其W/D距板邊10mm處量測 (RMK00619) . 2.入口急峻度≦0.7%，毛邊(雙平頭分釐卡)≦30μm(一定要落實記錄，以作為品質追蹤依據) (RMK00619) . 3.出/入口鼓起≦0.5mm超出管制規格請TSD送RCL確認板形 (RMK00619) . 4.前處理皮膜Si=14±5 mg/m2於CC2品檢室Twin-X:NRC350-Si(SUS304)檢測 (RMK00619) . 5.其餘品質管制若無特別註明，則以對應的烤漆產品用途管制 (RMK00619) . 6.【捲取+套桶】出口一律 STAGGER 捲取，並使用比訂單寬度"加寬"的套桶（一般為"P"，超低光澤與印刷為"S"） (RMK00619) | 訂單:2501DCD009/004 RCL 無 <生產備註> 事項 | 訂單:2501DCD009/004 CCPK 無 <生產備註> 事項 | 訂單:2501DCD009/004 CGQC 無 <品檢備註> 事項 | 訂單:2501DCD009/004 CCQC <品檢備註> 事項如下 . 1.入口板厚以平凸分釐卡量測,其W/D距板邊10mm處量測 (RMK00619) . 2.入口急峻度≦0.7%，毛邊(雙平頭分釐卡)≦30μm(一定要落實記錄，以作為品質追蹤依據) (RMK00619) . 3.出/入口鼓起≦0.5mm超出管制規格請TSD送RCL確認板形 (RMK00619) . 4.前處理皮膜Si=14±5 mg/m2於CC2品檢室Twin-X:NRC350-Si(SUS304)檢測 (RMK00619) . 5.其餘品質管制若無特別註明，則以對應的烤漆產品用途管制 (RMK00619) . 6.【捲取+套桶】出口一律 STAGGER 捲取，並使用比訂單寬度"加寬"的套桶（一般為"P"，超低光澤與印刷為"S"） (RMK00619) | 訂單:2501DCD009/004 TOL 無 <生產備註> 事項 |  | 訂單 2501DCD009/004 修改記錄如下: 20250114 14:44:12 (22030) 退火碼: >> S1, 用途碼: >> CIA008, 背面標示: >> C989, 訂單背面顏色(五碼): >> BW73Y, 背面漆膜厚: >> 12.5, 背面漆塗漆型式幾塗幾烤: >> 2, 鉻酸鹽: >> Z, 訂單厚度: >> 0.46, 訂單重: >> 25, 重量容許率(下限): >> 10, 重量容許率(上限): >> 10, 訂單寬度: >> 914, 鍍製方式: >> BC, 鋼捲內徑: >> 508, 鋼捲下限重: >> 3, 鋼捲上限重: >> 5, 壓花條件碼: >> -, 表面花紋: >> -, 綠色識別碼: >> -, 印刷輥號: >> -, 產品代碼: >> PPSUS, 皮膜碼: >> -, 單位別: >> M, 油品種類: >> Z, 塗油量: >> Z, 包裝代碼: >> A3 , 保護膜碼: >> -, 客戶試片取樣型式: >> -, 調質碼: >> S, 套筒碼: >> P , 規格: >> CSUS304-20, 製造標準: >> SYSCO, 表面處理劑種類: >> Z, 表面處理劑塗佈量: >> Z, 伸長率測試: >> N, 硬度測試碼: >> N, 抗拉強度測試: >> N, 降伏強度測試: >> N, 訂單正面顏色(五碼): >> 1G380, 正面漆膜厚: >> 25, 正面漆塗漆型式幾塗幾烤: >> 2, 修邊碼: >> Y, 重量碼: >> AW, 鋼捲捲向: >> I, 鍍層碼: >> -, | *:
PPGL | 2501DCD010/001 |  | 1. 部分大陸料含B元素超過CNS規範管制，故請原料CNS規範之訂單不要配大陸料 (OFP00684)-{.不符.} | 1. 訂單若有厚度變異，冷軋厚度公差比照烤漆計算公式 , 但最小為 1/2 公差做設定 (OFP00254)-{.不符.} 2. "偏薄要求訂單" 鍍後厚度減 鍍後厚度下限需大於 0.02 MM,以免發生厚度不足狀況 (OFP00369)-{.不符.} 3. 部分大陸料含B元素超過CNS規範管制，故請原料CNS規範之訂單不要配大陸料 (OFP00684)-{.不符.} | 訂單:2501DCD010/001 CPL <生產備註> 事項如下 . 除HGI/ HGL 訂單邊緣不噴油. 其餘皆側緣噴油 (RMK00285) | 訂單:2501DCD010/001 CR1 無 <生產備註> 事項 | 訂單:2501DCD010/001 CR2 無 <生產備註> 事項 | 訂單:2501DCD010/001 CG1 無 <生產備註> 事項 | 訂單:2501DCD010/001 CG2 無 <生產備註> 事項 | 訂單:2501DCD010/001 CC1 <生產備註> 事項如下 . ★品檢注意！JIS&CNS 訂單必須每滿50噸一定要再做一次TEST (RMK00259) . 【品檢】 第一PASS(只塗底漆)仍需作外觀板面檢驗, 若發現缺陷以８８Ｂ處置作暫留 (RMK00345) . 【品檢】測試時依Base色差值管制, 超出管制值時,若TSD2 或 TDCC判定要生產, 請在測試及外觀報表簽名 (RMK00345) . 【品檢】 測試時最後成品要不要生產由 TSD2決定 (RMK00345) . 【品檢】正式生產後, 請保留第二分切試片，簽名當作此生產批對色板, 並請留意同批目視無明顯色差。 (RMK00345) . 【品檢】每一分切留30cm*全寬試片1片裁成A4一片 TO 業務 (RMK00345) . 2015年發生過訴賠。請出口使用鋼套桶前請檢查焊接處，以免捲取後產生折痕 (RMK00381) . 2.第2Pass (RMK00438) . 2.1.線速: 50mpm 印刷輥號: G34-C1300 (RMK00438) . 2.2.第2Pass生產，前處理不必塗裝。 (RMK00438) . 2.3.出口鋼捲請貼“禁止疊放”紅色標籤。收捲張力設定同rough matt。 (RMK00438) . 2.4.Base 2輥R塗裝，濾心50μ，稀釋Thinner為No.2B，粘度50±10”，PMT設定為232℃。 (RMK00438) . 2.5.Printer (Head 1 + Head 3) 2輥印刷砂岩石紋圖案 (NYT37S)。 (RMK00438) . 2.6.Printer 生產時需開熱風。 (RMK00438) . 2.7.Printer Head 4 塗裝KP 1E6172，PMT設定為232℃。 (RMK00438) . 2.8.1E6172 Clear有含骨材，塗裝黏度：先以原液塗裝視塗裝板面狀況作調整。 (RMK00438) . 2.9.Clear稀釋Thinner為No.2B，濾心125μ。 (RMK00438) . 1.第1Pass (RMK00595) . 1.1.線速85mpm，只塗裝正面5μ，背面僅前處理不塗漆。 (RMK00595) . 1.2.正面底漆以R塗裝方式，不允許繩紋或塗佈不均..等塗裝缺陷。 (RMK00595) . 1.3.塗佈量請控制95~105%。 (RMK00595) . 1.4.第1Pass生產不用噴背標。 (RMK00595) | 訂單:2501DCD010/001 CC2 <生產備註> 事項如下 . ★品檢注意！JIS&CNS 訂單必須每滿50噸一定要再做一次TEST (RMK00259) . 【品檢】 第一PASS(只塗底漆)仍需作外觀板面檢驗, 若發現缺陷以８８Ｂ處置作暫留 (RMK00345) . 【品檢】測試時依Base色差值管制, 超出管制值時,若TSD2 或 TDCC判定要生產, 請在測試及外觀報表簽名 (RMK00345) . 【品檢】 測試時最後成品要不要生產由 TSD2決定 (RMK00345) . 【品檢】正式生產後, 請保留第二分切試片，簽名當作此生產批對色板, 並請留意同批目視無明顯色差。 (RMK00345) . 【品檢】每一分切留30cm*全寬試片1片裁成A4一片 TO 業務 (RMK00345) . 2015年發生過訴賠。請出口使用鋼套桶前請檢查焊接處，以免捲取後產生折痕 (RMK00381) . 2.第2Pass (RMK00438) . 2.1.線速: 50mpm 印刷輥號: G34-C1300 (RMK00438) . 2.2.第2Pass生產，前處理不必塗裝。 (RMK00438) . 2.3.出口鋼捲請貼“禁止疊放”紅色標籤。收捲張力設定同rough matt。 (RMK00438) . 2.4.Base 2輥R塗裝，濾心50μ，稀釋Thinner為No.2B，粘度50±10”，PMT設定為232℃。 (RMK00438) . 2.5.Printer (Head 1 + Head 3) 2輥印刷砂岩石紋圖案 (NYT37S)。 (RMK00438) . 2.6.Printer 生產時需開熱風。 (RMK00438) . 2.7.Printer Head 4 塗裝KP 1E6172，PMT設定為232℃。 (RMK00438) . 2.8.1E6172 Clear有含骨材，塗裝黏度：先以原液塗裝視塗裝板面狀況作調整。 (RMK00438) . 2.9.Clear稀釋Thinner為No.2B，濾心125μ。 (RMK00438) . 1.第1Pass (RMK00595) . 1.1.線速85mpm，只塗裝正面5μ，背面僅前處理不塗漆。 (RMK00595) . 1.2.正面底漆以R塗裝方式，不允許繩紋或塗佈不均..等塗裝缺陷。 (RMK00595) . 1.3.塗佈量請控制95~105%。 (RMK00595) . 1.4.第1Pass生產不用噴背標。 (RMK00595) | 訂單:2501DCD010/001 RCL 無 <生產備註> 事項 | 訂單:2501DCD010/001 CCPK 無 <生產備註> 事項 | 訂單:2501DCD010/001 CGQC 無 <品檢備註> 事項 | 訂單:2501DCD010/001 CCQC <品檢備註> 事項如下 . ★品檢注意！JIS&CNS 訂單必須每滿50噸一定要再做一次TEST (RMK00259) . 【品檢】 第一PASS(只塗底漆)仍需作外觀板面檢驗, 若發現缺陷以８８Ｂ處置作暫留 (RMK00345) . 【品檢】測試時依Base色差值管制, 超出管制值時,若TSD2 或 TDCC判定要生產, 請在測試及外觀報表簽名 (RMK00345) . 【品檢】 測試時最後成品要不要生產由 TSD2決定 (RMK00345) . 【品檢】正式生產後, 請保留第二分切試片，簽名當作此生產批對色板, 並請留意同批目視無明顯色差。 (RMK00345) . 【品檢】每一分切留30cm*全寬試片1片裁成A4一片 TO 業務 (RMK00345) . 2.第2Pass (RMK00438) . 2.1.線速: 50mpm 印刷輥號: G34-C1300 (RMK00438) . 2.2.第2Pass生產，前處理不必塗裝。 (RMK00438) . 2.3.出口鋼捲請貼“禁止疊放”紅色標籤。收捲張力設定同rough matt。 (RMK00438) . 2.4.Base 2輥R塗裝，濾心50μ，稀釋Thinner為No.2B，粘度50±10”，PMT設定為232℃。 (RMK00438) . 2.5.Printer (Head 1 + Head 3) 2輥印刷砂岩石紋圖案 (NYT37S)。 (RMK00438) . 2.6.Printer 生產時需開熱風。 (RMK00438) . 2.7.Printer Head 4 塗裝KP 1E6172，PMT設定為232℃。 (RMK00438) . 2.8.1E6172 Clear有含骨材，塗裝黏度：先以原液塗裝視塗裝板面狀況作調整。 (RMK00438) . 2.9.Clear稀釋Thinner為No.2B，濾心125μ。 (RMK00438) . 1.第1Pass (RMK00595) . 1.1.線速85mpm，只塗裝正面5μ，背面僅前處理不塗漆。 (RMK00595) . 1.2.正面底漆以R塗裝方式，不允許繩紋或塗佈不均..等塗裝缺陷。 (RMK00595) . 1.3.塗佈量請控制95~105%。 (RMK00595) . 1.4.第1Pass生產不用噴背標。 (RMK00595) | 訂單:2501DCD010/001 TOL 無 <生產備註> 事項 |  | 訂單 2501DCD010/001 修改記錄如下: 20250115 09:43:11 (21003) 退火碼: >> S1, 用途碼: >> COA020, 背面標示: >> C811, 訂單背面顏色(五碼): >> BW73X, 背面漆膜厚: >> 15, 背面漆塗漆型式幾塗幾烤: >> 2, 鉻酸鹽: >> Z, 訂單厚度: >> 0.35, 訂單重: >> 120, 重量容許率(下限): >> 10, 重量容許率(上限): >> 10, 訂單寬度: >> 914, 鍍製方式: >> BC, 鋼捲內徑: >> 508, 鋼捲下限重: >> 3, 鋼捲上限重: >> 5, 壓花條件碼: >> -, 表面花紋: >> R, GL鋅花要求下限: >> 0, GL鋅花要求上限: >> 0, 綠色識別碼: >> -, 印刷輥號: >> G34-C1300, 產品代碼: >> PPGL, 皮膜碼: >> -, 單位別: >> M, 油品種類: >> Z, 塗油量: >> Z, 包裝代碼: >> D2 , 保護膜碼: >> -, 客戶試片取樣型式: >> -, 調質碼: >> S, 套筒碼: >> S , 規格: >> CGLCC-20, 製造標準: >> CNS, 表面處理劑種類: >> Z, 表面處理劑塗佈量: >> Z, 伸長率測試: >> N, 硬度測試碼: >> N, 抗拉強度測試: >> N, 降伏強度測試: >> N, 厚度變異: >> -1.6, 訂單正面顏色(五碼): >> NYS3X, 正面漆膜厚: >> NOM, 正面漆塗漆型式幾塗幾烤: >> 2, 修邊碼: >> Y, 重量碼: >> AW, 鋼捲捲向: >> I, 鍍層碼: >> AZ150, 20250120 08:21:06 (21003) 訂單重: 120 >> 100, | H:厚度偏薄
PPGL | 2501DCD010/002 |  | 1. 部分大陸料含B元素超過CNS規範管制，故請原料CNS規範之訂單不要配大陸料 (OFP00684)-{.不符.} | 1. 訂單若有厚度變異，冷軋厚度公差比照烤漆計算公式 , 但最小為 1/2 公差做設定 (OFP00254)-{.不符.} 2. "偏薄要求訂單" 鍍後厚度減 鍍後厚度下限需大於 0.02 MM,以免發生厚度不足狀況 (OFP00369)-{.不符.} 3. 部分大陸料含B元素超過CNS規範管制，故請原料CNS規範之訂單不要配大陸料 (OFP00684)-{.不符.} | 訂單:2501DCD010/002 CPL <生產備註> 事項如下 . 除HGI/ HGL 訂單邊緣不噴油. 其餘皆側緣噴油 (RMK00285) | 訂單:2501DCD010/002 CR1 無 <生產備註> 事項 | 訂單:2501DCD010/002 CR2 無 <生產備註> 事項 | 訂單:2501DCD010/002 CG1 無 <生產備註> 事項 | 訂單:2501DCD010/002 CG2 無 <生產備註> 事項 | 訂單:2501DCD010/002 CC1 <生產備註> 事項如下 . ★品檢注意！JIS&CNS 訂單必須每滿50噸一定要再做一次TEST (RMK00259) . 【品檢】 第一PASS(只塗底漆)仍需作外觀板面檢驗, 若發現缺陷以８８Ｂ處置作暫留 (RMK00345) . 【品檢】測試時依Base色差值管制, 超出管制值時,若TSD2 或 TDCC判定要生產, 請在測試及外觀報表簽名 (RMK00345) . 【品檢】 測試時最後成品要不要生產由 TSD2決定 (RMK00345) . 【品檢】正式生產後, 請保留第二分切試片，簽名當作此生產批對色板, 並請留意同批目視無明顯色差。 (RMK00345) . 【品檢】每一分切留30cm*全寬試片1片裁成A4一片 TO 業務 (RMK00345) . 2015年發生過訴賠。請出口使用鋼套桶前請檢查焊接處，以免捲取後產生折痕 (RMK00381) . 2.第2Pass (RMK00436) . 2.1.線速: 60mpm 印刷輥號: F24-C1300 (RMK00436) . 2.3.第2Pass生產，前處理不必塗裝。 (RMK00436) . 2.4.出口鋼捲請貼“禁止疊放”紅色標籤。收捲張力設定同rough matt。 (RMK00436) . 2.5.Base 2輥R塗裝，濾心50μ，稀釋Thinner為No.2B，粘度50±10”，PMT設定為232℃。 (RMK00436) . 2.6.Printer Head 2 印刷松木紋圖案 (NBT77S)。 (RMK00436) . 2.7.Printer Head 4 塗裝1E6172，PMT設定為232℃。 (RMK00436) . 2.8.1E6172 Clear有含骨材，塗裝黏度：先以原液塗裝視塗裝板面狀況作調整。 (RMK00436) . 2.9.Clear稀釋Thinner為No.2B，濾心125μ。 (RMK00436) . 1.第1Pass (RMK00595) . 1.1.線速85mpm，只塗裝正面5μ，背面僅前處理不塗漆。 (RMK00595) . 1.2.正面底漆以R塗裝方式，不允許繩紋或塗佈不均..等塗裝缺陷。 (RMK00595) . 1.3.塗佈量請控制95~105%。 (RMK00595) . 1.4.第1Pass生產不用噴背標。 (RMK00595) | 訂單:2501DCD010/002 CC2 <生產備註> 事項如下 . ★品檢注意！JIS&CNS 訂單必須每滿50噸一定要再做一次TEST (RMK00259) . 【品檢】 第一PASS(只塗底漆)仍需作外觀板面檢驗, 若發現缺陷以８８Ｂ處置作暫留 (RMK00345) . 【品檢】測試時依Base色差值管制, 超出管制值時,若TSD2 或 TDCC判定要生產, 請在測試及外觀報表簽名 (RMK00345) . 【品檢】 測試時最後成品要不要生產由 TSD2決定 (RMK00345) . 【品檢】正式生產後, 請保留第二分切試片，簽名當作此生產批對色板, 並請留意同批目視無明顯色差。 (RMK00345) . 【品檢】每一分切留30cm*全寬試片1片裁成A4一片 TO 業務 (RMK00345) . 2015年發生過訴賠。請出口使用鋼套桶前請檢查焊接處，以免捲取後產生折痕 (RMK00381) . 2.第2Pass (RMK00436) . 2.1.線速: 60mpm 印刷輥號: F24-C1300 (RMK00436) . 2.3.第2Pass生產，前處理不必塗裝。 (RMK00436) . 2.4.出口鋼捲請貼“禁止疊放”紅色標籤。收捲張力設定同rough matt。 (RMK00436) . 2.5.Base 2輥R塗裝，濾心50μ，稀釋Thinner為No.2B，粘度50±10”，PMT設定為232℃。 (RMK00436) . 2.6.Printer Head 2 印刷松木紋圖案 (NBT77S)。 (RMK00436) . 2.7.Printer Head 4 塗裝1E6172，PMT設定為232℃。 (RMK00436) . 2.8.1E6172 Clear有含骨材，塗裝黏度：先以原液塗裝視塗裝板面狀況作調整。 (RMK00436) . 2.9.Clear稀釋Thinner為No.2B，濾心125μ。 (RMK00436) . 1.第1Pass (RMK00595) . 1.1.線速85mpm，只塗裝正面5μ，背面僅前處理不塗漆。 (RMK00595) . 1.2.正面底漆以R塗裝方式，不允許繩紋或塗佈不均..等塗裝缺陷。 (RMK00595) . 1.3.塗佈量請控制95~105%。 (RMK00595) . 1.4.第1Pass生產不用噴背標。 (RMK00595) | 訂單:2501DCD010/002 RCL 無 <生產備註> 事項 | 訂單:2501DCD010/002 CCPK 無 <生產備註> 事項 | 訂單:2501DCD010/002 CGQC 無 <品檢備註> 事項 | 訂單:2501DCD010/002 CCQC <品檢備註> 事項如下 . ★品檢注意！JIS&CNS 訂單必須每滿50噸一定要再做一次TEST (RMK00259) . 【品檢】 第一PASS(只塗底漆)仍需作外觀板面檢驗, 若發現缺陷以８８Ｂ處置作暫留 (RMK00345) . 【品檢】測試時依Base色差值管制, 超出管制值時,若TSD2 或 TDCC判定要生產, 請在測試及外觀報表簽名 (RMK00345) . 【品檢】 測試時最後成品要不要生產由 TSD2決定 (RMK00345) . 【品檢】正式生產後, 請保留第二分切試片，簽名當作此生產批對色板, 並請留意同批目視無明顯色差。 (RMK00345) . 【品檢】每一分切留30cm*全寬試片1片裁成A4一片 TO 業務 (RMK00345) . 2.第2Pass (RMK00436) . 2.1.線速: 60mpm 印刷輥號: F24-C1300 (RMK00436) . 2.3.第2Pass生產，前處理不必塗裝。 (RMK00436) . 2.4.出口鋼捲請貼“禁止疊放”紅色標籤。收捲張力設定同rough matt。 (RMK00436) . 2.5.Base 2輥R塗裝，濾心50μ，稀釋Thinner為No.2B，粘度50±10”，PMT設定為232℃。 (RMK00436) . 2.6.Printer Head 2 印刷松木紋圖案 (NBT77S)。 (RMK00436) . 2.7.Printer Head 4 塗裝1E6172，PMT設定為232℃。 (RMK00436) . 2.8.1E6172 Clear有含骨材，塗裝黏度：先以原液塗裝視塗裝板面狀況作調整。 (RMK00436) . 2.9.Clear稀釋Thinner為No.2B，濾心125μ。 (RMK00436) . 1.第1Pass (RMK00595) . 1.1.線速85mpm，只塗裝正面5μ，背面僅前處理不塗漆。 (RMK00595) . 1.2.正面底漆以R塗裝方式，不允許繩紋或塗佈不均..等塗裝缺陷。 (RMK00595) . 1.3.塗佈量請控制95~105%。 (RMK00595) . 1.4.第1Pass生產不用噴背標。 (RMK00595) | 訂單:2501DCD010/002 TOL 無 <生產備註> 事項 |  | 訂單 2501DCD010/002 修改記錄如下: 20250120 08:21:14 (21003) 退火碼: >> S1, 用途碼: >> COA020, 背面標示: >> C811, 訂單背面顏色(五碼): >> BW73X, 背面漆膜厚: >> 15, 背面漆塗漆型式幾塗幾烤: >> 2, 鉻酸鹽: >> Z, 訂單厚度: >> 0.35, 訂單重: >> 60, 重量容許率(下限): >> 10, 重量容許率(上限): >> 10, 訂單寬度: >> 914, 鍍製方式: >> BC, 鋼捲內徑: >> 508, 鋼捲下限重: >> 3, 鋼捲上限重: >> 5, 壓花條件碼: >> -, 表面花紋: >> R, GL鋅花要求下限: >> 0, GL鋅花要求上限: >> 0, 綠色識別碼: >> -, 印刷輥號: >> F24-C1300, 產品代碼: >> PPGL, 皮膜碼: >> -, 單位別: >> M, 油品種類: >> Z, 塗油量: >> Z, 包裝代碼: >> D2 , 保護膜碼: >> -, 客戶試片取樣型式: >> -, 調質碼: >> S, 套筒碼: >> S , 規格: >> CGLCC-20, 製造標準: >> CNS, 表面處理劑種類: >> Z, 表面處理劑塗佈量: >> Z, 伸長率測試: >> N, 硬度測試碼: >> N, 抗拉強度測試: >> N, 降伏強度測試: >> N, 厚度變異: >> -1.6, 訂單正面顏色(五碼): >> NBW3Y, 正面漆膜厚: >> NOM, 正面漆塗漆型式幾塗幾烤: >> 2, 修邊碼: >> Y, 重量碼: >> AW, 鋼捲捲向: >> I, 鍍層碼: >> AZ150, | H:厚度偏薄
PPGL | 2501DCD010/003 |  | 1. 部分大陸料含B元素超過CNS規範管制，故請原料CNS規範之訂單不要配大陸料 (OFP00684)-{.不符.} | 1. 訂單若有厚度變異，冷軋厚度公差比照烤漆計算公式 , 但最小為 1/2 公差做設定 (OFP00254)-{.不符.} 2. "偏薄要求訂單" 鍍後厚度減 鍍後厚度下限需大於 0.02 MM,以免發生厚度不足狀況 (OFP00369)-{.不符.} 3. 部分大陸料含B元素超過CNS規範管制，故請原料CNS規範之訂單不要配大陸料 (OFP00684)-{.不符.} | 訂單:2501DCD010/003 CPL <生產備註> 事項如下 . 除HGI/ HGL 訂單邊緣不噴油. 其餘皆側緣噴油 (RMK00285) | 訂單:2501DCD010/003 CR1 無 <生產備註> 事項 | 訂單:2501DCD010/003 CR2 無 <生產備註> 事項 | 訂單:2501DCD010/003 CG1 無 <生產備註> 事項 | 訂單:2501DCD010/003 CG2 無 <生產備註> 事項 | 訂單:2501DCD010/003 CC1 <生產備註> 事項如下 . ★品檢注意！JIS&CNS 訂單必須每滿50噸一定要再做一次TEST (RMK00259) . 【品檢】 第一PASS(只塗底漆)仍需作外觀板面檢驗, 若發現缺陷以８８Ｂ處置作暫留 (RMK00345) . 【品檢】測試時依Base色差值管制, 超出管制值時,若TSD2 或 TDCC判定要生產, 請在測試及外觀報表簽名 (RMK00345) . 【品檢】 測試時最後成品要不要生產由 TSD2決定 (RMK00345) . 【品檢】正式生產後, 請保留第二分切試片，簽名當作此生產批對色板, 並請留意同批目視無明顯色差。 (RMK00345) . 【品檢】每一分切留30cm*全寬試片1片裁成A4一片 TO 業務 (RMK00345) . 2015年發生過訴賠。請出口使用鋼套桶前請檢查焊接處，以免捲取後產生折痕 (RMK00381) . 2.第2Pass (RMK00437) . 2.1.線速: 60mpm 印刷輥號: F14-C1300 (RMK00437) . 2.2.第2Pass生產，前處理不必塗裝。 (RMK00437) . 2.3.出口鋼捲請貼“禁止疊放”紅色標籤。收捲張力設定同rough matt。 (RMK00437) . 2.4.Base 2輥R塗裝，濾心50μ，稀釋Thinner為No.2B，粘度50±10”，PMT設定為232℃。 (RMK00437) . 2.5.Printer Head 2 印刷紅豆杉木紋圖案 (NBT34S)。 (RMK00437) . 2.6.Printer Head 4 塗裝KP 1E6172 Clear，PMT設定為232℃。 (RMK00437) . 2.7.Clear有含骨材，塗裝黏度：先以原液塗裝，視塗裝板面狀況作調整。 (RMK00437) . 2.8.Clear稀釋Thinner為No.2B，濾心125μ。 (RMK00437) . 2.9.PS. 2016/09月起紅豆杉切換Clear（原光澤25度1ED062改為光澤10度1E6172） (RMK00437) . 1.第1Pass (RMK00595) . 1.1.線速85mpm，只塗裝正面5μ，背面僅前處理不塗漆。 (RMK00595) . 1.2.正面底漆以R塗裝方式，不允許繩紋或塗佈不均..等塗裝缺陷。 (RMK00595) . 1.3.塗佈量請控制95~105%。 (RMK00595) . 1.4.第1Pass生產不用噴背標。 (RMK00595) | 訂單:2501DCD010/003 CC2 <生產備註> 事項如下 . ★品檢注意！JIS&CNS 訂單必須每滿50噸一定要再做一次TEST (RMK00259) . 【品檢】 第一PASS(只塗底漆)仍需作外觀板面檢驗, 若發現缺陷以８８Ｂ處置作暫留 (RMK00345) . 【品檢】測試時依Base色差值管制, 超出管制值時,若TSD2 或 TDCC判定要生產, 請在測試及外觀報表簽名 (RMK00345) . 【品檢】 測試時最後成品要不要生產由 TSD2決定 (RMK00345) . 【品檢】正式生產後, 請保留第二分切試片，簽名當作此生產批對色板, 並請留意同批目視無明顯色差。 (RMK00345) . 【品檢】每一分切留30cm*全寬試片1片裁成A4一片 TO 業務 (RMK00345) . 2015年發生過訴賠。請出口使用鋼套桶前請檢查焊接處，以免捲取後產生折痕 (RMK00381) . 2.第2Pass (RMK00437) . 2.1.線速: 60mpm 印刷輥號: F14-C1300 (RMK00437) . 2.2.第2Pass生產，前處理不必塗裝。 (RMK00437) . 2.3.出口鋼捲請貼“禁止疊放”紅色標籤。收捲張力設定同rough matt。 (RMK00437) . 2.4.Base 2輥R塗裝，濾心50μ，稀釋Thinner為No.2B，粘度50±10”，PMT設定為232℃。 (RMK00437) . 2.5.Printer Head 2 印刷紅豆杉木紋圖案 (NBT34S)。 (RMK00437) . 2.6.Printer Head 4 塗裝KP 1E6172 Clear，PMT設定為232℃。 (RMK00437) . 2.7.Clear有含骨材，塗裝黏度：先以原液塗裝，視塗裝板面狀況作調整。 (RMK00437) . 2.8.Clear稀釋Thinner為No.2B，濾心125μ。 (RMK00437) . 2.9.PS. 2016/09月起紅豆杉切換Clear（原光澤25度1ED062改為光澤10度1E6172） (RMK00437) . 1.第1Pass (RMK00595) . 1.1.線速85mpm，只塗裝正面5μ，背面僅前處理不塗漆。 (RMK00595) . 1.2.正面底漆以R塗裝方式，不允許繩紋或塗佈不均..等塗裝缺陷。 (RMK00595) . 1.3.塗佈量請控制95~105%。 (RMK00595) . 1.4.第1Pass生產不用噴背標。 (RMK00595) | 訂單:2501DCD010/003 RCL 無 <生產備註> 事項 | 訂單:2501DCD010/003 CCPK 無 <生產備註> 事項 | 訂單:2501DCD010/003 CGQC 無 <品檢備註> 事項 | 訂單:2501DCD010/003 CCQC <品檢備註> 事項如下 . ★品檢注意！JIS&CNS 訂單必須每滿50噸一定要再做一次TEST (RMK00259) . 【品檢】 第一PASS(只塗底漆)仍需作外觀板面檢驗, 若發現缺陷以８８Ｂ處置作暫留 (RMK00345) . 【品檢】測試時依Base色差值管制, 超出管制值時,若TSD2 或 TDCC判定要生產, 請在測試及外觀報表簽名 (RMK00345) . 【品檢】 測試時最後成品要不要生產由 TSD2決定 (RMK00345) . 【品檢】正式生產後, 請保留第二分切試片，簽名當作此生產批對色板, 並請留意同批目視無明顯色差。 (RMK00345) . 【品檢】每一分切留30cm*全寬試片1片裁成A4一片 TO 業務 (RMK00345) . 2.第2Pass (RMK00437) . 2.1.線速: 60mpm 印刷輥號: F14-C1300 (RMK00437) . 2.2.第2Pass生產，前處理不必塗裝。 (RMK00437) . 2.3.出口鋼捲請貼“禁止疊放”紅色標籤。收捲張力設定同rough matt。 (RMK00437) . 2.4.Base 2輥R塗裝，濾心50μ，稀釋Thinner為No.2B，粘度50±10”，PMT設定為232℃。 (RMK00437) . 2.5.Printer Head 2 印刷紅豆杉木紋圖案 (NBT34S)。 (RMK00437) . 2.6.Printer Head 4 塗裝KP 1E6172 Clear，PMT設定為232℃。 (RMK00437) . 2.7.Clear有含骨材，塗裝黏度：先以原液塗裝，視塗裝板面狀況作調整。 (RMK00437) . 2.8.Clear稀釋Thinner為No.2B，濾心125μ。 (RMK00437) . 2.9.PS. 2016/09月起紅豆杉切換Clear（原光澤25度1ED062改為光澤10度1E6172） (RMK00437) . 1.第1Pass (RMK00595) . 1.1.線速85mpm，只塗裝正面5μ，背面僅前處理不塗漆。 (RMK00595) . 1.2.正面底漆以R塗裝方式，不允許繩紋或塗佈不均..等塗裝缺陷。 (RMK00595) . 1.3.塗佈量請控制95~105%。 (RMK00595) . 1.4.第1Pass生產不用噴背標。 (RMK00595) | 訂單:2501DCD010/003 TOL 無 <生產備註> 事項 |  | 訂單 2501DCD010/003 修改記錄如下: 20250120 08:21:21 (21003) 退火碼: >> S1, 用途碼: >> COA020, 背面標示: >> C811, 訂單背面顏色(五碼): >> BW73X, 背面漆膜厚: >> 15, 背面漆塗漆型式幾塗幾烤: >> 2, 鉻酸鹽: >> Z, 訂單厚度: >> 0.35, 訂單重: >> 20, 重量容許率(下限): >> 10, 重量容許率(上限): >> 10, 訂單寬度: >> 914, 鍍製方式: >> BC, 鋼捲內徑: >> 508, 鋼捲下限重: >> 3, 鋼捲上限重: >> 5, 壓花條件碼: >> -, 表面花紋: >> R, GL鋅花要求下限: >> 0, GL鋅花要求上限: >> 0, 綠色識別碼: >> -, 印刷輥號: >> F14-C1300, 產品代碼: >> PPGL, 皮膜碼: >> -, 單位別: >> M, 油品種類: >> Z, 塗油量: >> Z, 包裝代碼: >> D2 , 保護膜碼: >> -, 客戶試片取樣型式: >> -, 調質碼: >> S, 套筒碼: >> S , 規格: >> CGLCC-20, 製造標準: >> CNS, 表面處理劑種類: >> Z, 表面處理劑塗佈量: >> Z, 伸長率測試: >> N, 硬度測試碼: >> N, 抗拉強度測試: >> N, 降伏強度測試: >> N, 厚度變異: >> -1.6, 訂單正面顏色(五碼): >> NBW3T, 正面漆膜厚: >> NOM, 正面漆塗漆型式幾塗幾烤: >> 2, 修邊碼: >> Y, 重量碼: >> AW, 鋼捲捲向: >> I, 鍍層碼: >> AZ150, | H:厚度偏薄
PPGL | 2501DCD010/004 |  | 1. 部分大陸料含B元素超過CNS規範管制，故請原料CNS規範之訂單不要配大陸料 (OFP00684)-{.不符.} | 1. 訂單若有厚度變異，冷軋厚度公差比照烤漆計算公式 , 但最小為 1/2 公差做設定 (OFP00254)-{.不符.} 2. 高光新增備註（適用非直立式包裝）：請出口每顆鋼捲貼紅色 " 禁止疊放 " 貼紙，如果有套桶S最多2層 (OFP00366)-{.不符.} 3. "偏薄要求訂單" 鍍後厚度減 鍍後厚度下限需大於 0.02 MM,以免發生厚度不足狀況 (OFP00369)-{.不符.} 4. 部分大陸料含B元素超過CNS規範管制，故請原料CNS規範之訂單不要配大陸料 (OFP00684)-{.不符.} | 訂單:2501DCD010/004 CPL <生產備註> 事項如下 . 除HGI/ HGL 訂單邊緣不噴油. 其餘皆側緣噴油 (RMK00285) | 訂單:2501DCD010/004 CR1 無 <生產備註> 事項 | 訂單:2501DCD010/004 CR2 無 <生產備註> 事項 | 訂單:2501DCD010/004 CG1 無 <生產備註> 事項 | 訂單:2501DCD010/004 CG2 無 <生產備註> 事項 | 訂單:2501DCD010/004 CC1 <生產備註> 事項如下 . 【疊放】每顆鋼捲貼紅色 " 禁止疊放 " 貼紙，如果有套桶S最多2層 (RMK-E_CHIN) . ★品檢注意！JIS&CNS 訂單必須每滿50噸一定要再做一次TEST (RMK00259) . 【品檢】 第一PASS(只塗底漆)仍需作外觀板面檢驗, 若發現缺陷以８８Ｂ處置作暫留 (RMK00345) . 【品檢】測試時依Base色差值管制, 超出管制值時,若TSD2 或 TDCC判定要生產, 請在測試及外觀報表簽名 (RMK00345) . 【品檢】 測試時最後成品要不要生產由 TSD2決定 (RMK00345) . 【品檢】正式生產後, 請保留第二分切試片，簽名當作此生產批對色板, 並請留意同批目視無明顯色差。 (RMK00345) . 【品檢】每一分切留30cm*全寬試片1片裁成A4一片 TO 業務 (RMK00345) . 2015年發生過訴賠。請出口使用鋼套桶前請檢查焊接處，以免捲取後產生折痕 (RMK00381) . 2.第2Pass (RMK00439) . 2.1.線速: 60mpm 印刷輥號: G04-C1300 (RMK00439) . 2.2.第2Pass生產，前處理不必塗裝。 (RMK00439) . 2.3.出口鋼捲請貼“禁止疊放”紅色標籤。收捲張力設定同rough matt。 (RMK00439) . 2.4.Base 2輥R塗裝，濾心50μ，稀釋Thinner為No.2B，粘度50±10”，PMT設定為232℃。 (RMK00439) . 2.5.Printer Head 1 大理石紋圖案 (NWT11S)。 (RMK00439) . 2.6.Printer Head 4 塗裝KP 1E6312 Clear，PMT設定為232℃。 (RMK00439) . 2.7.Clear不含骨材，濾心50μ，塗裝黏度先原液塗裝視塗裝板面狀況作調整，若繩紋明顯可嘗試將黏度降至100秒。 (RMK00439) . 2.8.Clear稀釋Thinner為No.2B。 (RMK00439) . 【抽氣量】白色系在CC1生產時,FINISH抽氣量請設定250,如生產中發生色差b值異常升高,請股長再加大抽氣量因應 (RMK00560) . 1.第1Pass (RMK00595) . 1.1.線速85mpm，只塗裝正面5μ，背面僅前處理不塗漆。 (RMK00595) . 1.2.正面底漆以R塗裝方式，不允許繩紋或塗佈不均..等塗裝缺陷。 (RMK00595) . 1.3.塗佈量請控制95~105%。 (RMK00595) . 1.4.第1Pass生產不用噴背標。 (RMK00595) | 訂單:2501DCD010/004 CC2 <生產備註> 事項如下 . 【疊放】每顆鋼捲貼紅色 " 禁止疊放 " 貼紙，如果有套桶S最多2層 (RMK-E_CHIN) . ★品檢注意！JIS&CNS 訂單必須每滿50噸一定要再做一次TEST (RMK00259) . 【品檢】 第一PASS(只塗底漆)仍需作外觀板面檢驗, 若發現缺陷以８８Ｂ處置作暫留 (RMK00345) . 【品檢】測試時依Base色差值管制, 超出管制值時,若TSD2 或 TDCC判定要生產, 請在測試及外觀報表簽名 (RMK00345) . 【品檢】 測試時最後成品要不要生產由 TSD2決定 (RMK00345) . 【品檢】正式生產後, 請保留第二分切試片，簽名當作此生產批對色板, 並請留意同批目視無明顯色差。 (RMK00345) . 【品檢】每一分切留30cm*全寬試片1片裁成A4一片 TO 業務 (RMK00345) . 2015年發生過訴賠。請出口使用鋼套桶前請檢查焊接處，以免捲取後產生折痕 (RMK00381) . 2.第2Pass (RMK00439) . 2.1.線速: 60mpm 印刷輥號: G04-C1300 (RMK00439) . 2.2.第2Pass生產，前處理不必塗裝。 (RMK00439) . 2.3.出口鋼捲請貼“禁止疊放”紅色標籤。收捲張力設定同rough matt。 (RMK00439) . 2.4.Base 2輥R塗裝，濾心50μ，稀釋Thinner為No.2B，粘度50±10”，PMT設定為232℃。 (RMK00439) . 2.5.Printer Head 1 大理石紋圖案 (NWT11S)。 (RMK00439) . 2.6.Printer Head 4 塗裝KP 1E6312 Clear，PMT設定為232℃。 (RMK00439) . 2.7.Clear不含骨材，濾心50μ，塗裝黏度先原液塗裝視塗裝板面狀況作調整，若繩紋明顯可嘗試將黏度降至100秒。 (RMK00439) . 2.8.Clear稀釋Thinner為No.2B。 (RMK00439) . 【抽氣量】白色系在CC1生產時,FINISH抽氣量請設定250,如生產中發生色差b值異常升高,請股長再加大抽氣量因應 (RMK00560) . 1.第1Pass (RMK00595) . 1.1.線速85mpm，只塗裝正面5μ，背面僅前處理不塗漆。 (RMK00595) . 1.2.正面底漆以R塗裝方式，不允許繩紋或塗佈不均..等塗裝缺陷。 (RMK00595) . 1.3.塗佈量請控制95~105%。 (RMK00595) . 1.4.第1Pass生產不用噴背標。 (RMK00595) | 訂單:2501DCD010/004 RCL 無 <生產備註> 事項 | 訂單:2501DCD010/004 CCPK 無 <生產備註> 事項 | 訂單:2501DCD010/004 CGQC 無 <品檢備註> 事項 | 訂單:2501DCD010/004 CCQC <品檢備註> 事項如下 . 【疊放】每顆鋼捲貼紅色 " 禁止疊放 " 貼紙，如果有套桶S最多2層 (RMK-E_CHIN) . ★品檢注意！JIS&CNS 訂單必須每滿50噸一定要再做一次TEST (RMK00259) . 【品檢】 第一PASS(只塗底漆)仍需作外觀板面檢驗, 若發現缺陷以８８Ｂ處置作暫留 (RMK00345) . 【品檢】測試時依Base色差值管制, 超出管制值時,若TSD2 或 TDCC判定要生產, 請在測試及外觀報表簽名 (RMK00345) . 【品檢】 測試時最後成品要不要生產由 TSD2決定 (RMK00345) . 【品檢】正式生產後, 請保留第二分切試片，簽名當作此生產批對色板, 並請留意同批目視無明顯色差。 (RMK00345) . 【品檢】每一分切留30cm*全寬試片1片裁成A4一片 TO 業務 (RMK00345) . 2.第2Pass (RMK00439) . 2.1.線速: 60mpm 印刷輥號: G04-C1300 (RMK00439) . 2.2.第2Pass生產，前處理不必塗裝。 (RMK00439) . 2.3.出口鋼捲請貼“禁止疊放”紅色標籤。收捲張力設定同rough matt。 (RMK00439) . 2.4.Base 2輥R塗裝，濾心50μ，稀釋Thinner為No.2B，粘度50±10”，PMT設定為232℃。 (RMK00439) . 2.5.Printer Head 1 大理石紋圖案 (NWT11S)。 (RMK00439) . 2.6.Printer Head 4 塗裝KP 1E6312 Clear，PMT設定為232℃。 (RMK00439) . 2.7.Clear不含骨材，濾心50μ，塗裝黏度先原液塗裝視塗裝板面狀況作調整，若繩紋明顯可嘗試將黏度降至100秒。 (RMK00439) . 2.8.Clear稀釋Thinner為No.2B。 (RMK00439) . 1.第1Pass (RMK00595) . 1.1.線速85mpm，只塗裝正面5μ，背面僅前處理不塗漆。 (RMK00595) . 1.2.正面底漆以R塗裝方式，不允許繩紋或塗佈不均..等塗裝缺陷。 (RMK00595) . 1.3.塗佈量請控制95~105%。 (RMK00595) . 1.4.第1Pass生產不用噴背標。 (RMK00595) | 訂單:2501DCD010/004 TOL 無 <生產備註> 事項 | 【疊放】每顆鋼捲貼紅色 " 禁止疊放 " 貼紙，如果有套桶S最多2層^^/CC1/CC2/CCQC/MKT/ <<.E_CHIN 2025/02/03 15:55.>> | 訂單 2501DCD010/004 修改記錄如下: 20250120 08:21:29 (21003) 退火碼: >> S1, 用途碼: >> COA020, 背面標示: >> C811, 訂單背面顏色(五碼): >> BW74X, 背面漆膜厚: >> 15, 背面漆塗漆型式幾塗幾烤: >> 2, 鉻酸鹽: >> Z, 訂單厚度: >> 0.35, 訂單重: >> 40, 重量容許率(下限): >> 10, 重量容許率(上限): >> 10, 訂單寬度: >> 914, 鍍製方式: >> BC, 鋼捲內徑: >> 508, 鋼捲下限重: >> 3, 鋼捲上限重: >> 5, 壓花條件碼: >> -, 表面花紋: >> R, GL鋅花要求下限: >> 0, GL鋅花要求上限: >> 0, 綠色識別碼: >> -, 印刷輥號: >> G04-C1300, 產品代碼: >> PPGL, 皮膜碼: >> -, 單位別: >> M, 油品種類: >> Z, 塗油量: >> Z, 包裝代碼: >> D2 , 保護膜碼: >> -, 客戶試片取樣型式: >> -, 調質碼: >> S, 套筒碼: >> S , 規格: >> CGLCC-20, 製造標準: >> CNS, 表面處理劑種類: >> Z, 表面處理劑塗佈量: >> Z, 伸長率測試: >> N, 硬度測試碼: >> N, 抗拉強度測試: >> N, 降伏強度測試: >> N, 厚度變異: >> -1.6, 訂單正面顏色(五碼): >> NWS1Z, 正面漆膜厚: >> NOM, 正面漆塗漆型式幾塗幾烤: >> 2, 修邊碼: >> Y, 重量碼: >> AW, 鋼捲捲向: >> I, 鍍層碼: >> AZ150, | H:厚度偏薄
PPGL | 2501DCD015/001 |  | 1. 部分大陸料含B元素超過CNS規範管制，故請原料CNS規範之訂單不要配大陸料 (OFP00684)-{.不符.} | 1. 訂單若有厚度變異，冷軋厚度公差比照烤漆計算公式 , 但最小為 1/2 公差做設定 (OFP00254)-{.不符.} 2. 高光新增備註（適用非直立式包裝）：請出口每顆鋼捲貼紅色 " 禁止疊放 " 貼紙，如果有套桶S最多2層 (OFP00366)-{.不符.} 3. "偏薄要求訂單" 鍍後厚度減 鍍後厚度下限需大於 0.02 MM,以免發生厚度不足狀況 (OFP00369)-{.不符.} 4. 部分大陸料含B元素超過CNS規範管制，故請原料CNS規範之訂單不要配大陸料 (OFP00684)-{.不符.} | 訂單:2501DCD015/001 CPL <生產備註> 事項如下 . 除HGI/ HGL 訂單邊緣不噴油. 其餘皆側緣噴油 (RMK00285) | 訂單:2501DCD015/001 CR1 無 <生產備註> 事項 | 訂單:2501DCD015/001 CR2 無 <生產備註> 事項 | 訂單:2501DCD015/001 CG1 無 <生產備註> 事項 | 訂單:2501DCD015/001 CG2 無 <生產備註> 事項 | 訂單:2501DCD015/001 CC1 <生產備註> 事項如下 . 【疊放】出口每顆鋼捲貼紅色 " 禁止疊放 " 貼紙，如果有套桶S最多2層 (RMK-E_CHIN) . ★品檢注意！JIS&CNS 訂單必須每滿50噸一定要再做一次TEST (RMK00259) . 【品檢】 第一PASS(只塗底漆)仍需作外觀板面檢驗, 若發現缺陷以８８Ｂ處置作暫留 (RMK00345) . 【品檢】測試時依Base色差值管制, 超出管制值時,若TSD2 或 TDCC判定要生產, 請在測試及外觀報表簽名 (RMK00345) . 【品檢】 測試時最後成品要不要生產由 TSD2決定 (RMK00345) . 【品檢】正式生產後, 請保留第二分切試片，簽名當作此生產批對色板, 並請留意同批目視無明顯色差。 (RMK00345) . 【品檢】每一分切留30cm*全寬試片1片裁成A4一片 TO 業務 (RMK00345) . 2015年發生過訴賠。請出口使用鋼套桶前請檢查焊接處，以免捲取後產生折痕 (RMK00381) . 2.第2Pass (RMK00439) . 2.1.線速: 60mpm 印刷輥號: G04-C1300 (RMK00439) . 2.2.第2Pass生產，前處理不必塗裝。 (RMK00439) . 2.3.出口鋼捲請貼“禁止疊放”紅色標籤。收捲張力設定同rough matt。 (RMK00439) . 2.4.Base 2輥R塗裝，濾心50μ，稀釋Thinner為No.2B，粘度50±10”，PMT設定為232℃。 (RMK00439) . 2.5.Printer Head 1 大理石紋圖案 (NWT11S)。 (RMK00439) . 2.6.Printer Head 4 塗裝KP 1E6312 Clear，PMT設定為232℃。 (RMK00439) . 2.7.Clear不含骨材，濾心50μ，塗裝黏度先原液塗裝視塗裝板面狀況作調整，若繩紋明顯可嘗試將黏度降至100秒。 (RMK00439) . 2.8.Clear稀釋Thinner為No.2B。 (RMK00439) . 【抽氣量】白色系在CC1生產時,FINISH抽氣量請設定250,如生產中發生色差b值異常升高,請股長再加大抽氣量因應 (RMK00560) . 1.第1Pass (RMK00595) . 1.1.線速85mpm，只塗裝正面5μ，背面僅前處理不塗漆。 (RMK00595) . 1.2.正面底漆以R塗裝方式，不允許繩紋或塗佈不均..等塗裝缺陷。 (RMK00595) . 1.3.塗佈量請控制95~105%。 (RMK00595) . 1.4.第1Pass生產不用噴背標。 (RMK00595) | 訂單:2501DCD015/001 CC2 <生產備註> 事項如下 . 【疊放】出口每顆鋼捲貼紅色 " 禁止疊放 " 貼紙，如果有套桶S最多2層 (RMK-E_CHIN) . ★品檢注意！JIS&CNS 訂單必須每滿50噸一定要再做一次TEST (RMK00259) . 【品檢】 第一PASS(只塗底漆)仍需作外觀板面檢驗, 若發現缺陷以８８Ｂ處置作暫留 (RMK00345) . 【品檢】測試時依Base色差值管制, 超出管制值時,若TSD2 或 TDCC判定要生產, 請在測試及外觀報表簽名 (RMK00345) . 【品檢】 測試時最後成品要不要生產由 TSD2決定 (RMK00345) . 【品檢】正式生產後, 請保留第二分切試片，簽名當作此生產批對色板, 並請留意同批目視無明顯色差。 (RMK00345) . 【品檢】每一分切留30cm*全寬試片1片裁成A4一片 TO 業務 (RMK00345) . 2015年發生過訴賠。請出口使用鋼套桶前請檢查焊接處，以免捲取後產生折痕 (RMK00381) . 2.第2Pass (RMK00439) . 2.1.線速: 60mpm 印刷輥號: G04-C1300 (RMK00439) . 2.2.第2Pass生產，前處理不必塗裝。 (RMK00439) . 2.3.出口鋼捲請貼“禁止疊放”紅色標籤。收捲張力設定同rough matt。 (RMK00439) . 2.4.Base 2輥R塗裝，濾心50μ，稀釋Thinner為No.2B，粘度50±10”，PMT設定為232℃。 (RMK00439) . 2.5.Printer Head 1 大理石紋圖案 (NWT11S)。 (RMK00439) . 2.6.Printer Head 4 塗裝KP 1E6312 Clear，PMT設定為232℃。 (RMK00439) . 2.7.Clear不含骨材，濾心50μ，塗裝黏度先原液塗裝視塗裝板面狀況作調整，若繩紋明顯可嘗試將黏度降至100秒。 (RMK00439) . 2.8.Clear稀釋Thinner為No.2B。 (RMK00439) . 【抽氣量】白色系在CC1生產時,FINISH抽氣量請設定250,如生產中發生色差b值異常升高,請股長再加大抽氣量因應 (RMK00560) . 1.第1Pass (RMK00595) . 1.1.線速85mpm，只塗裝正面5μ，背面僅前處理不塗漆。 (RMK00595) . 1.2.正面底漆以R塗裝方式，不允許繩紋或塗佈不均..等塗裝缺陷。 (RMK00595) . 1.3.塗佈量請控制95~105%。 (RMK00595) . 1.4.第1Pass生產不用噴背標。 (RMK00595) | 訂單:2501DCD015/001 RCL 無 <生產備註> 事項 | 訂單:2501DCD015/001 CCPK 無 <生產備註> 事項 | 訂單:2501DCD015/001 CGQC 無 <品檢備註> 事項 | 訂單:2501DCD015/001 CCQC <品檢備註> 事項如下 . 【疊放】出口每顆鋼捲貼紅色 " 禁止疊放 " 貼紙，如果有套桶S最多2層 (RMK-E_CHIN) . ★品檢注意！JIS&CNS 訂單必須每滿50噸一定要再做一次TEST (RMK00259) . 【品檢】 第一PASS(只塗底漆)仍需作外觀板面檢驗, 若發現缺陷以８８Ｂ處置作暫留 (RMK00345) . 【品檢】測試時依Base色差值管制, 超出管制值時,若TSD2 或 TDCC判定要生產, 請在測試及外觀報表簽名 (RMK00345) . 【品檢】 測試時最後成品要不要生產由 TSD2決定 (RMK00345) . 【品檢】正式生產後, 請保留第二分切試片，簽名當作此生產批對色板, 並請留意同批目視無明顯色差。 (RMK00345) . 【品檢】每一分切留30cm*全寬試片1片裁成A4一片 TO 業務 (RMK00345) . 2.第2Pass (RMK00439) . 2.1.線速: 60mpm 印刷輥號: G04-C1300 (RMK00439) . 2.2.第2Pass生產，前處理不必塗裝。 (RMK00439) . 2.3.出口鋼捲請貼“禁止疊放”紅色標籤。收捲張力設定同rough matt。 (RMK00439) . 2.4.Base 2輥R塗裝，濾心50μ，稀釋Thinner為No.2B，粘度50±10”，PMT設定為232℃。 (RMK00439) . 2.5.Printer Head 1 大理石紋圖案 (NWT11S)。 (RMK00439) . 2.6.Printer Head 4 塗裝KP 1E6312 Clear，PMT設定為232℃。 (RMK00439) . 2.7.Clear不含骨材，濾心50μ，塗裝黏度先原液塗裝視塗裝板面狀況作調整，若繩紋明顯可嘗試將黏度降至100秒。 (RMK00439) . 2.8.Clear稀釋Thinner為No.2B。 (RMK00439) . 1.第1Pass (RMK00595) . 1.1.線速85mpm，只塗裝正面5μ，背面僅前處理不塗漆。 (RMK00595) . 1.2.正面底漆以R塗裝方式，不允許繩紋或塗佈不均..等塗裝缺陷。 (RMK00595) . 1.3.塗佈量請控制95~105%。 (RMK00595) . 1.4.第1Pass生產不用噴背標。 (RMK00595) | 訂單:2501DCD015/001 TOL 無 <生產備註> 事項 | 【疊放】出口每顆鋼捲貼紅色 " 禁止疊放 " 貼紙，如果有套桶S最多2層^^/CC1/CC2/CCQC/ <<.E_CHIN 2025/01/22 07:38.>> | 訂單 2501DCD015/001 修改記錄如下: 20250120 15:18:06 (24025) 退火碼: >> S1, 用途碼: >> COA020, 背面標示: >> C811, 訂單背面顏色(五碼): >> BW74X, 背面漆膜厚: >> 15, 背面漆塗漆型式幾塗幾烤: >> 2, 鉻酸鹽: >> Z, 訂單厚度: >> 0.35, 訂單重: >> 20, 重量容許率(下限): >> 10, 重量容許率(上限): >> 10, 訂單寬度: >> 914, 鍍製方式: >> BC, 鋼捲內徑: >> 508, 鋼捲下限重: >> 3, 鋼捲上限重: >> 5, 壓花條件碼: >> -, 表面花紋: >> R, GL鋅花要求下限: >> 0, GL鋅花要求上限: >> 0, 綠色識別碼: >> -, 印刷輥號: >> G04-C1300, 產品代碼: >> PPGL, 皮膜碼: >> -, 單位別: >> M, 油品種類: >> Z, 塗油量: >> Z, 包裝代碼: >> D2 , 保護膜碼: >> -, 客戶試片取樣型式: >> -, 調質碼: >> S, 套筒碼: >> S , 規格: >> CGLCC-20, 製造標準: >> CNS, 表面處理劑種類: >> Z, 表面處理劑塗佈量: >> Z, 伸長率測試: >> N, 硬度測試碼: >> N, 抗拉強度測試: >> N, 降伏強度測試: >> N, 厚度變異: >> -1.6, 訂單正面顏色(五碼): >> NWS1Z, 正面漆膜厚: >> NOM, 正面漆塗漆型式幾塗幾烤: >> 2, 修邊碼: >> Y, 重量碼: >> AW, 鋼捲捲向: >> I, 鍍層碼: >> AZ150, | H:厚度偏薄
PPGL | 2501DCD017/001 |  | 1. 部分大陸料含B元素超過CNS規範管制，故請原料CNS規範之訂單不要配大陸料 (OFP00684)-{.不符.} | 1. 訂單若有厚度變異，冷軋厚度公差比照烤漆計算公式 , 但最小為 1/2 公差做設定 (OFP00254)-{.不符.} 2. "偏薄要求訂單" 鍍後厚度減 鍍後厚度下限需大於 0.02 MM,以免發生厚度不足狀況 (OFP00369)-{.不符.} 3. 部分大陸料含B元素超過CNS規範管制，故請原料CNS規範之訂單不要配大陸料 (OFP00684)-{.不符.} | 訂單:2501DCD017/001 CPL <生產備註> 事項如下 . 除HGI/ HGL 訂單邊緣不噴油. 其餘皆側緣噴油 (RMK00285) | 訂單:2501DCD017/001 CR1 <生產備註> 事項如下 . 完軋寬度超出管制值上限≦2mm時,冷軋繼續生產並填寫品質異常通報單給鍍鋅線,以便調整張力與板溫 (RMK00278) | 訂單:2501DCD017/001 CR2 <生產備註> 事項如下 . 完軋寬度超出管制值上限≦2mm時,冷軋繼續生產並填寫品質異常通報單給鍍鋅線,以便調整張力與板溫 (RMK00278) | 訂單:2501DCD017/001 CG1 <生產備註> 事項如下 . 平板類,鍍鋅生產時SKIN PASS & T/L 請依據鍍鋅標準規定生產 (RMK00100) . 鍍鋅表面不可有鋅痕、壓痕、凹陷、及刮傷 、應變痕等。 (RMK00100) . 出口鋼捲盤捲後目視不允許有鼓起. (RMK00100) | 訂單:2501DCD017/001 CG2 <生產備註> 事項如下 . 平板類,鍍鋅生產時SKIN PASS & T/L 請依據鍍鋅標準規定生產 (RMK00100) . 鍍鋅表面不可有鋅痕、壓痕、凹陷、及刮傷 、應變痕等。 (RMK00100) . 出口鋼捲盤捲後目視不允許有鼓起. (RMK00100) | 訂單:2501DCD017/001 CC1 <生產備註> 事項如下 . ★品檢注意！JIS&CNS 訂單必須每滿50噸一定要再做一次TEST (RMK00259) | 訂單:2501DCD017/001 CC2 <生產備註> 事項如下 . ★品檢注意！JIS&CNS 訂單必須每滿50噸一定要再做一次TEST (RMK00259) | 訂單:2501DCD017/001 RCL 無 <生產備註> 事項 | 訂單:2501DCD017/001 CCPK 無 <生產備註> 事項 | 訂單:2501DCD017/001 CGQC 無 <品檢備註> 事項 | 訂單:2501DCD017/001 CCQC <品檢備註> 事項如下 . ★品檢注意！JIS&CNS 訂單必須每滿50噸一定要再做一次TEST (RMK00259) | 訂單:2501DCD017/001 TOL 無 <生產備註> 事項 |  | 訂單 2501DCD017/001 修改記錄如下: 20250122 11:01:39 (23003) 退火碼: >> H2, 用途碼: >> CIA008, 背面標示: >> C104, 訂單背面顏色(五碼): >> BW73Y, 背面漆膜厚: >> 12.5, 背面漆塗漆型式幾塗幾烤: >> 2, 鉻酸鹽: >> Z, 訂單厚度: >> 0.52, 訂單重: >> 20, 重量容許率(下限): >> 10, 重量容許率(上限): >> 10, 訂單寬度: >> 1218, 鍍製方式: >> AC, 鋼捲內徑: >> 508, 鋼捲下限重: >> 3, 鋼捲上限重: >> 5, 壓花條件碼: >> -, 表面花紋: >> R, 綠色識別碼: >> -, 印刷輥號: >> -, 產品代碼: >> PPGL, 皮膜碼: >> -, 單位別: >> M, 油品種類: >> Z, 塗油量: >> Z, 包裝代碼: >> D2 , 保護膜碼: >> -, 客戶試片取樣型式: >> -, 調質碼: >> S, 套筒碼: >> N , 規格: >> A792MSSGR550, 製造標準: >> ASTM, 表面處理劑種類: >> Z, 表面處理劑塗佈量: >> Z, 伸長率測試: >> Y, 硬度測試碼: >> Y, 抗拉強度測試: >> Y, 降伏強度測試: >> Y, 厚度變異: >> -1.4, 訂單正面顏色(五碼): >> SG680, 正面漆膜厚: >> 25, 正面漆塗漆型式幾塗幾烤: >> 2, 修邊碼: >> Y, 重量碼: >> AW, 鋼捲捲向: >> I, 鍍層碼: >> AZM150, 20250122 11:05:50 (23003) 退火碼: H2 >> S1, 背面標示: C104 >> C814, 訂單寬度: 1218 >> 914, 套筒碼: N >> R , 規格: A792MSSGR550 >> CGLC400-20, 製造標準: ASTM >> CNS, 鍍層碼: AZM150 >> AZ150, | H:厚度偏薄
PPGL | 2501DCD018/001 |  | 1. 部分大陸料含B元素超過CNS規範管制，故請原料CNS規範之訂單不要配大陸料 (OFP00684)-{.不符.} | 1. 訂單若有厚度變異，冷軋厚度公差比照烤漆計算公式 , 但最小為 1/2 公差做設定 (OFP00254)-{.不符.} 2. "偏薄要求訂單" 鍍後厚度減 鍍後厚度下限需大於 0.02 MM,以免發生厚度不足狀況 (OFP00369)-{.不符.} 3. 部分大陸料含B元素超過CNS規範管制，故請原料CNS規範之訂單不要配大陸料 (OFP00684)-{.不符.} | 訂單:2501DCD018/001 CPL <生產備註> 事項如下 . 除HGI/ HGL 訂單邊緣不噴油. 其餘皆側緣噴油 (RMK00285) | 訂單:2501DCD018/001 CR1 <生產備註> 事項如下 . 完軋寬度超出管制值上限≦2mm時,冷軋繼續生產並填寫品質異常通報單給鍍鋅線,以便調整張力與板溫 (RMK00278) | 訂單:2501DCD018/001 CR2 <生產備註> 事項如下 . 完軋寬度超出管制值上限≦2mm時,冷軋繼續生產並填寫品質異常通報單給鍍鋅線,以便調整張力與板溫 (RMK00278) | 訂單:2501DCD018/001 CG1 <生產備註> 事項如下 . 平板類,鍍鋅生產時SKIN PASS & T/L 請依據鍍鋅標準規定生產 (RMK00100) . 鍍鋅表面不可有鋅痕、壓痕、凹陷、及刮傷 、應變痕等。 (RMK00100) . 出口鋼捲盤捲後目視不允許有鼓起. (RMK00100) | 訂單:2501DCD018/001 CG2 <生產備註> 事項如下 . 平板類,鍍鋅生產時SKIN PASS & T/L 請依據鍍鋅標準規定生產 (RMK00100) . 鍍鋅表面不可有鋅痕、壓痕、凹陷、及刮傷 、應變痕等。 (RMK00100) . 出口鋼捲盤捲後目視不允許有鼓起. (RMK00100) | 訂單:2501DCD018/001 CC1 <生產備註> 事項如下 . ★品檢注意！JIS&CNS 訂單必須每滿50噸一定要再做一次TEST (RMK00259) . 【抽氣量】白色系在CC1生產時,FINISH抽氣量請設定250,如生產中發生色差b值異常升高,請股長再加大抽氣量因應 (RMK00560) | 訂單:2501DCD018/001 CC2 <生產備註> 事項如下 . ★品檢注意！JIS&CNS 訂單必須每滿50噸一定要再做一次TEST (RMK00259) . 【抽氣量】白色系在CC1生產時,FINISH抽氣量請設定250,如生產中發生色差b值異常升高,請股長再加大抽氣量因應 (RMK00560) | 訂單:2501DCD018/001 RCL 無 <生產備註> 事項 | 訂單:2501DCD018/001 CCPK 無 <生產備註> 事項 | 訂單:2501DCD018/001 CGQC 無 <品檢備註> 事項 | 訂單:2501DCD018/001 CCQC <品檢備註> 事項如下 . ★品檢注意！JIS&CNS 訂單必須每滿50噸一定要再做一次TEST (RMK00259) | 訂單:2501DCD018/001 TOL 無 <生產備註> 事項 |  | 訂單 2501DCD018/001 修改記錄如下: 20250122 11:27:45 (93025) 退火碼: >> S1, 用途碼: >> CIA008, 背面標示: >> C814, 訂單背面顏色(五碼): >> BW73Y, 背面漆膜厚: >> 12.5, 背面漆塗漆型式幾塗幾烤: >> 2, 鉻酸鹽: >> Z, 訂單厚度: >> 0.52, 訂單重: >> 22, 重量容許率(下限): >> 10, 重量容許率(上限): >> 10, 訂單寬度: >> 914, 鍍製方式: >> AC, 鋼捲內徑: >> 508, 鋼捲下限重: >> 3, 鋼捲上限重: >> 5, 壓花條件碼: >> -, 表面花紋: >> R, GL鋅花要求下限: >> -, GL鋅花要求上限: >> -, 綠色識別碼: >> -, 印刷輥號: >> -, 產品代碼: >> PPGL, 皮膜碼: >> -, 單位別: >> M, 油品種類: >> Z, 塗油量: >> Z, 包裝代碼: >> D2 , 保護膜碼: >> -, 客戶試片取樣型式: >> -, 調質碼: >> S, 套筒碼: >> R , 規格: >> CGLC400-20, 製造標準: >> CNS, 表面處理劑種類: >> Z, 表面處理劑塗佈量: >> Z, 伸長率測試: >> N, 硬度測試碼: >> N, 抗拉強度測試: >> N, 降伏強度測試: >> N, 厚度變異: >> -1.4, 訂單正面顏色(五碼): >> SW336, 正面漆膜厚: >> 25, 正面漆塗漆型式幾塗幾烤: >> 2, 修邊碼: >> Y, 重量碼: >> AW, 鋼捲捲向: >> I, 鍍層碼: >> AZ150, | H:厚度偏薄
PPSUS | 2501DCD019/001 |  |  | 1. PPSUS&PPAL 單位長度(M/T)要自己算完後修改 SOP內容。RD洗衣機外殼用可用 -0.04～0 去算 (OFP00649)-{.不符.} | 訂單:2501DCD019/001 CPL 無 <生產備註> 事項 | 訂單:2501DCD019/001 CR1 無 <生產備註> 事項 | 訂單:2501DCD019/001 CR2 無 <生產備註> 事項 | 訂單:2501DCD019/001 CG1 無 <生產備註> 事項 | 訂單:2501DCD019/001 CG2 無 <生產備註> 事項 | 訂單:2501DCD019/001 CC1 <生產備註> 事項如下 . 1.入口板厚以平凸分釐卡量測,其W/D距板邊10mm處量測 (RMK00619) . 2.入口急峻度≦0.7%，毛邊(雙平頭分釐卡)≦30μm(一定要落實記錄，以作為品質追蹤依據) (RMK00619) . 3.出/入口鼓起≦0.5mm超出管制規格請TSD送RCL確認板形 (RMK00619) . 4.前處理皮膜Si=14±5 mg/m2於CC2品檢室Twin-X:NRC350-Si(SUS304)檢測 (RMK00619) . 5.其餘品質管制若無特別註明，則以對應的烤漆產品用途管制 (RMK00619) . 6.【捲取+套桶】出口一律 STAGGER 捲取，並使用比訂單寬度"加寬"的套桶（一般為"P"，超低光澤與印刷為"S"） (RMK00619) | 訂單:2501DCD019/001 CC2 <生產備註> 事項如下 . 1.入口板厚以平凸分釐卡量測,其W/D距板邊10mm處量測 (RMK00619) . 2.入口急峻度≦0.7%，毛邊(雙平頭分釐卡)≦30μm(一定要落實記錄，以作為品質追蹤依據) (RMK00619) . 3.出/入口鼓起≦0.5mm超出管制規格請TSD送RCL確認板形 (RMK00619) . 4.前處理皮膜Si=14±5 mg/m2於CC2品檢室Twin-X:NRC350-Si(SUS304)檢測 (RMK00619) . 5.其餘品質管制若無特別註明，則以對應的烤漆產品用途管制 (RMK00619) . 6.【捲取+套桶】出口一律 STAGGER 捲取，並使用比訂單寬度"加寬"的套桶（一般為"P"，超低光澤與印刷為"S"） (RMK00619) | 訂單:2501DCD019/001 RCL 無 <生產備註> 事項 | 訂單:2501DCD019/001 CCPK 無 <生產備註> 事項 | 訂單:2501DCD019/001 CGQC 無 <品檢備註> 事項 | 訂單:2501DCD019/001 CCQC <品檢備註> 事項如下 . 1.入口板厚以平凸分釐卡量測,其W/D距板邊10mm處量測 (RMK00619) . 2.入口急峻度≦0.7%，毛邊(雙平頭分釐卡)≦30μm(一定要落實記錄，以作為品質追蹤依據) (RMK00619) . 3.出/入口鼓起≦0.5mm超出管制規格請TSD送RCL確認板形 (RMK00619) . 4.前處理皮膜Si=14±5 mg/m2於CC2品檢室Twin-X:NRC350-Si(SUS304)檢測 (RMK00619) . 5.其餘品質管制若無特別註明，則以對應的烤漆產品用途管制 (RMK00619) . 6.【捲取+套桶】出口一律 STAGGER 捲取，並使用比訂單寬度"加寬"的套桶（一般為"P"，超低光澤與印刷為"S"） (RMK00619) | 訂單:2501DCD019/001 TOL 無 <生產備註> 事項 |  | 訂單 2501DCD019/001 修改記錄如下: 20250124 13:09:37 (22030) 退火碼: >> S1, 用途碼: >> CIA008, 背面標示: >> C989, 訂單背面顏色(五碼): >> BW73Y, 背面漆膜厚: >> 12.5, 背面漆塗漆型式幾塗幾烤: >> 2, 鉻酸鹽: >> Z, 訂單厚度: >> 0.46, 訂單重: >> 50, 重量容許率(下限): >> 10, 重量容許率(上限): >> 10, 訂單寬度: >> 914, 鍍製方式: >> BC, 鋼捲內徑: >> 508, 鋼捲下限重: >> 4, 鋼捲上限重: >> 4.9, 壓花條件碼: >> -, 表面花紋: >> -, 綠色識別碼: >> -, 印刷輥號: >> -, 產品代碼: >> PPSUS, 皮膜碼: >> -, 單位別: >> M, 油品種類: >> Z, 塗油量: >> Z, 包裝代碼: >> A3 , 保護膜碼: >> -, 客戶試片取樣型式: >> -, 調質碼: >> S, 套筒碼: >> P , 規格: >> CSUS304-20, 製造標準: >> SYSCO, 表面處理劑種類: >> Z, 表面處理劑塗佈量: >> Z, 伸長率測試: >> N, 硬度測試碼: >> N, 抗拉強度測試: >> N, 降伏強度測試: >> N, 厚度變異: >> 0, 訂單正面顏色(五碼): >> 1C460, 正面漆膜厚: >> 25, 正面漆塗漆型式幾塗幾烤: >> 2, 修邊碼: >> Y, 重量碼: >> AW, 鋼捲捲向: >> I, 鍍層碼: >> -, | *:
PPSUS | 2501DCD019/002 |  |  | 1. PPSUS&PPAL 單位長度(M/T)要自己算完後修改 SOP內容。RD洗衣機外殼用可用 -0.04～0 去算 (OFP00649)-{.不符.} | 訂單:2501DCD019/002 CPL 無 <生產備註> 事項 | 訂單:2501DCD019/002 CR1 無 <生產備註> 事項 | 訂單:2501DCD019/002 CR2 無 <生產備註> 事項 | 訂單:2501DCD019/002 CG1 無 <生產備註> 事項 | 訂單:2501DCD019/002 CG2 無 <生產備註> 事項 | 訂單:2501DCD019/002 CC1 <生產備註> 事項如下 . 1.入口板厚以平凸分釐卡量測,其W/D距板邊10mm處量測 (RMK00619) . 2.入口急峻度≦0.7%，毛邊(雙平頭分釐卡)≦30μm(一定要落實記錄，以作為品質追蹤依據) (RMK00619) . 3.出/入口鼓起≦0.5mm超出管制規格請TSD送RCL確認板形 (RMK00619) . 4.前處理皮膜Si=14±5 mg/m2於CC2品檢室Twin-X:NRC350-Si(SUS304)檢測 (RMK00619) . 5.其餘品質管制若無特別註明，則以對應的烤漆產品用途管制 (RMK00619) . 6.【捲取+套桶】出口一律 STAGGER 捲取，並使用比訂單寬度"加寬"的套桶（一般為"P"，超低光澤與印刷為"S"） (RMK00619) | 訂單:2501DCD019/002 CC2 <生產備註> 事項如下 . 1.入口板厚以平凸分釐卡量測,其W/D距板邊10mm處量測 (RMK00619) . 2.入口急峻度≦0.7%，毛邊(雙平頭分釐卡)≦30μm(一定要落實記錄，以作為品質追蹤依據) (RMK00619) . 3.出/入口鼓起≦0.5mm超出管制規格請TSD送RCL確認板形 (RMK00619) . 4.前處理皮膜Si=14±5 mg/m2於CC2品檢室Twin-X:NRC350-Si(SUS304)檢測 (RMK00619) . 5.其餘品質管制若無特別註明，則以對應的烤漆產品用途管制 (RMK00619) . 6.【捲取+套桶】出口一律 STAGGER 捲取，並使用比訂單寬度"加寬"的套桶（一般為"P"，超低光澤與印刷為"S"） (RMK00619) | 訂單:2501DCD019/002 RCL 無 <生產備註> 事項 | 訂單:2501DCD019/002 CCPK 無 <生產備註> 事項 | 訂單:2501DCD019/002 CGQC 無 <品檢備註> 事項 | 訂單:2501DCD019/002 CCQC <品檢備註> 事項如下 . 1.入口板厚以平凸分釐卡量測,其W/D距板邊10mm處量測 (RMK00619) . 2.入口急峻度≦0.7%，毛邊(雙平頭分釐卡)≦30μm(一定要落實記錄，以作為品質追蹤依據) (RMK00619) . 3.出/入口鼓起≦0.5mm超出管制規格請TSD送RCL確認板形 (RMK00619) . 4.前處理皮膜Si=14±5 mg/m2於CC2品檢室Twin-X:NRC350-Si(SUS304)檢測 (RMK00619) . 5.其餘品質管制若無特別註明，則以對應的烤漆產品用途管制 (RMK00619) . 6.【捲取+套桶】出口一律 STAGGER 捲取，並使用比訂單寬度"加寬"的套桶（一般為"P"，超低光澤與印刷為"S"） (RMK00619) | 訂單:2501DCD019/002 TOL 無 <生產備註> 事項 |  | 訂單 2501DCD019/002 修改記錄如下: 20250124 13:09:43 (22030) 退火碼: >> S1, 用途碼: >> CIA008, 背面標示: >> C989, 訂單背面顏色(五碼): >> BW73Y, 背面漆膜厚: >> 12.5, 背面漆塗漆型式幾塗幾烤: >> 2, 鉻酸鹽: >> Z, 訂單厚度: >> 0.46, 訂單重: >> 100, 重量容許率(下限): >> 10, 重量容許率(上限): >> 10, 訂單寬度: >> 914, 鍍製方式: >> BC, 鋼捲內徑: >> 508, 鋼捲下限重: >> 4, 鋼捲上限重: >> 4.9, 壓花條件碼: >> -, 表面花紋: >> -, 綠色識別碼: >> -, 印刷輥號: >> -, 產品代碼: >> PPSUS, 皮膜碼: >> -, 單位別: >> M, 油品種類: >> Z, 塗油量: >> Z, 包裝代碼: >> A3 , 保護膜碼: >> -, 客戶試片取樣型式: >> -, 調質碼: >> S, 套筒碼: >> P , 規格: >> CSUS304-20, 製造標準: >> SYSCO, 表面處理劑種類: >> Z, 表面處理劑塗佈量: >> Z, 伸長率測試: >> N, 硬度測試碼: >> N, 抗拉強度測試: >> N, 降伏強度測試: >> N, 厚度變異: >> 0, 訂單正面顏色(五碼): >> 2Y730, 正面漆膜厚: >> 25, 正面漆塗漆型式幾塗幾烤: >> 2, 修邊碼: >> Y, 重量碼: >> AW, 鋼捲捲向: >> I, 鍍層碼: >> -, | *:
PPSUS | 2501DCD019/003 |  |  | 1. PPSUS&PPAL 單位長度(M/T)要自己算完後修改 SOP內容。RD洗衣機外殼用可用 -0.04～0 去算 (OFP00649)-{.不符.} | 訂單:2501DCD019/003 CPL 無 <生產備註> 事項 | 訂單:2501DCD019/003 CR1 無 <生產備註> 事項 | 訂單:2501DCD019/003 CR2 無 <生產備註> 事項 | 訂單:2501DCD019/003 CG1 <生產備註> 事項如下 . 瓦形屋頂用 注意鍍層控制範圍：min=標準值，Max=標準值+30 (RMK00103) . 因成形性需求故鍍層量有上限管制，排程變換前後一顆分切請U3暫留，待產線確認鍍層量後再行處置。 (RMK00103) | 訂單:2501DCD019/003 CG2 <生產備註> 事項如下 . 瓦形屋頂用 注意鍍層控制範圍：min=標準值，Max=標準值+30 (RMK00103) . 因成形性需求故鍍層量有上限管制，排程變換前後一顆分切請U3暫留，待產線確認鍍層量後再行處置。 (RMK00103) | 訂單:2501DCD019/003 CC1 <生產備註> 事項如下 . 超低光澤產品,色差計塗佈量依據5+20U為基準。RYF89 以5+22U為基準。 (RMK00103) . 請出口人員貼上"請勿堆疊"紅色標簽. (RMK00103) . R字頭色碼 MASS 目標100%~115%之間. (RMK00103) . R字頭色碼塗佈量須在20U以上,不然會有白色點狀(繩紋),已被客戶訴賠. (RMK00103) . 捲起單位張力請加大至 5.5（有另行備註要求張力設定時，依另行備註需求設定）） (RMK00103) . 1.入口板厚以平凸分釐卡量測,其W/D距板邊10mm處量測 (RMK00619) . 2.入口急峻度≦0.7%，毛邊(雙平頭分釐卡)≦30μm(一定要落實記錄，以作為品質追蹤依據) (RMK00619) . 3.出/入口鼓起≦0.5mm超出管制規格請TSD送RCL確認板形 (RMK00619) . 4.前處理皮膜Si=14±5 mg/m2於CC2品檢室Twin-X:NRC350-Si(SUS304)檢測 (RMK00619) . 5.其餘品質管制若無特別註明，則以對應的烤漆產品用途管制 (RMK00619) . 6.【捲取+套桶】出口一律 STAGGER 捲取，並使用比訂單寬度"加寬"的套桶（一般為"P"，超低光澤與印刷為"S"） (RMK00619) | 訂單:2501DCD019/003 CC2 <生產備註> 事項如下 . 超低光澤產品,色差計塗佈量依據5+20U為基準。RYF89 以5+22U為基準。 (RMK00103) . 請出口人員貼上"請勿堆疊"紅色標簽. (RMK00103) . R字頭色碼 MASS 目標100%~115%之間. (RMK00103) . R字頭色碼塗佈量須在20U以上,不然會有白色點狀(繩紋),已被客戶訴賠. (RMK00103) . 1.入口板厚以平凸分釐卡量測,其W/D距板邊10mm處量測 (RMK00619) . 2.入口急峻度≦0.7%，毛邊(雙平頭分釐卡)≦30μm(一定要落實記錄，以作為品質追蹤依據) (RMK00619) . 3.出/入口鼓起≦0.5mm超出管制規格請TSD送RCL確認板形 (RMK00619) . 4.前處理皮膜Si=14±5 mg/m2於CC2品檢室Twin-X:NRC350-Si(SUS304)檢測 (RMK00619) . 5.其餘品質管制若無特別註明，則以對應的烤漆產品用途管制 (RMK00619) . 6.【捲取+套桶】出口一律 STAGGER 捲取，並使用比訂單寬度"加寬"的套桶（一般為"P"，超低光澤與印刷為"S"） (RMK00619) | 訂單:2501DCD019/003 RCL 無 <生產備註> 事項 | 訂單:2501DCD019/003 CCPK 無 <生產備註> 事項 | 訂單:2501DCD019/003 CGQC <品檢備註> 事項如下 . 瓦形屋頂用 注意鍍層控制範圍：min=標準值，Max=標準值+30 (RMK00103) | 訂單:2501DCD019/003 CCQC <品檢備註> 事項如下 . 超低光澤產品,色差計塗佈量依據5+20U為基準。RYF89 以5+22U為基準。 (RMK00103) . R字頭色碼 MASS 目標100%~115%之間. (RMK00103) . 1.入口板厚以平凸分釐卡量測,其W/D距板邊10mm處量測 (RMK00619) . 2.入口急峻度≦0.7%，毛邊(雙平頭分釐卡)≦30μm(一定要落實記錄，以作為品質追蹤依據) (RMK00619) . 3.出/入口鼓起≦0.5mm超出管制規格請TSD送RCL確認板形 (RMK00619) . 4.前處理皮膜Si=14±5 mg/m2於CC2品檢室Twin-X:NRC350-Si(SUS304)檢測 (RMK00619) . 5.其餘品質管制若無特別註明，則以對應的烤漆產品用途管制 (RMK00619) . 6.【捲取+套桶】出口一律 STAGGER 捲取，並使用比訂單寬度"加寬"的套桶（一般為"P"，超低光澤與印刷為"S"） (RMK00619) | 訂單:2501DCD019/003 TOL 無 <生產備註> 事項 |  | 訂單 2501DCD019/003 修改記錄如下: 20250124 13:09:49 (22030) 退火碼: >> S1, 用途碼: >> CIA008, 背面標示: >> C989, 訂單背面顏色(五碼): >> BW73Y, 背面漆膜厚: >> 12.5, 背面漆塗漆型式幾塗幾烤: >> 2, 鉻酸鹽: >> Z, 訂單厚度: >> 0.46, 訂單重: >> 35, 重量容許率(下限): >> 10, 重量容許率(上限): >> 10, 訂單寬度: >> 914, 鍍製方式: >> BC, 鋼捲內徑: >> 508, 鋼捲下限重: >> 4, 鋼捲上限重: >> 4.9, 壓花條件碼: >> -, 表面花紋: >> -, 綠色識別碼: >> -, 印刷輥號: >> -, 產品代碼: >> PPSUS, 皮膜碼: >> -, 單位別: >> M, 油品種類: >> Z, 塗油量: >> Z, 包裝代碼: >> A3 , 保護膜碼: >> -, 客戶試片取樣型式: >> -, 調質碼: >> S, 套筒碼: >> S , 規格: >> CSUS304-20, 製造標準: >> SYSCO, 表面處理劑種類: >> Z, 表面處理劑塗佈量: >> Z, 伸長率測試: >> N, 硬度測試碼: >> N, 抗拉強度測試: >> N, 降伏強度測試: >> N, 厚度變異: >> 0, 訂單正面顏色(五碼): >> RYF89, 正面漆膜厚: >> 25, 正面漆塗漆型式幾塗幾烤: >> 2, 修邊碼: >> Y, 重量碼: >> AW, 鋼捲捲向: >> I, 鍍層碼: >> -, | *:
PPSUS | 2501DCD019/004 |  |  | 1. PPSUS&PPAL 單位長度(M/T)要自己算完後修改 SOP內容。RD洗衣機外殼用可用 -0.04～0 去算 (OFP00649)-{.不符.} | 訂單:2501DCD019/004 CPL 無 <生產備註> 事項 | 訂單:2501DCD019/004 CR1 無 <生產備註> 事項 | 訂單:2501DCD019/004 CR2 無 <生產備註> 事項 | 訂單:2501DCD019/004 CG1 無 <生產備註> 事項 | 訂單:2501DCD019/004 CG2 無 <生產備註> 事項 | 訂單:2501DCD019/004 CC1 <生產備註> 事項如下 . 1.入口板厚以平凸分釐卡量測,其W/D距板邊10mm處量測 (RMK00619) . 2.入口急峻度≦0.7%，毛邊(雙平頭分釐卡)≦30μm(一定要落實記錄，以作為品質追蹤依據) (RMK00619) . 3.出/入口鼓起≦0.5mm超出管制規格請TSD送RCL確認板形 (RMK00619) . 4.前處理皮膜Si=14±5 mg/m2於CC2品檢室Twin-X:NRC350-Si(SUS304)檢測 (RMK00619) . 5.其餘品質管制若無特別註明，則以對應的烤漆產品用途管制 (RMK00619) . 6.【捲取+套桶】出口一律 STAGGER 捲取，並使用比訂單寬度"加寬"的套桶（一般為"P"，超低光澤與印刷為"S"） (RMK00619) | 訂單:2501DCD019/004 CC2 <生產備註> 事項如下 . 1.入口板厚以平凸分釐卡量測,其W/D距板邊10mm處量測 (RMK00619) . 2.入口急峻度≦0.7%，毛邊(雙平頭分釐卡)≦30μm(一定要落實記錄，以作為品質追蹤依據) (RMK00619) . 3.出/入口鼓起≦0.5mm超出管制規格請TSD送RCL確認板形 (RMK00619) . 4.前處理皮膜Si=14±5 mg/m2於CC2品檢室Twin-X:NRC350-Si(SUS304)檢測 (RMK00619) . 5.其餘品質管制若無特別註明，則以對應的烤漆產品用途管制 (RMK00619) . 6.【捲取+套桶】出口一律 STAGGER 捲取，並使用比訂單寬度"加寬"的套桶（一般為"P"，超低光澤與印刷為"S"） (RMK00619) | 訂單:2501DCD019/004 RCL 無 <生產備註> 事項 | 訂單:2501DCD019/004 CCPK 無 <生產備註> 事項 | 訂單:2501DCD019/004 CGQC 無 <品檢備註> 事項 | 訂單:2501DCD019/004 CCQC <品檢備註> 事項如下 . 1.入口板厚以平凸分釐卡量測,其W/D距板邊10mm處量測 (RMK00619) . 2.入口急峻度≦0.7%，毛邊(雙平頭分釐卡)≦30μm(一定要落實記錄，以作為品質追蹤依據) (RMK00619) . 3.出/入口鼓起≦0.5mm超出管制規格請TSD送RCL確認板形 (RMK00619) . 4.前處理皮膜Si=14±5 mg/m2於CC2品檢室Twin-X:NRC350-Si(SUS304)檢測 (RMK00619) . 5.其餘品質管制若無特別註明，則以對應的烤漆產品用途管制 (RMK00619) . 6.【捲取+套桶】出口一律 STAGGER 捲取，並使用比訂單寬度"加寬"的套桶（一般為"P"，超低光澤與印刷為"S"） (RMK00619) | 訂單:2501DCD019/004 TOL 無 <生產備註> 事項 |  | 訂單 2501DCD019/004 修改記錄如下: 20250124 13:09:55 (22030) 退火碼: >> S1, 用途碼: >> CIA008, 背面標示: >> C989, 訂單背面顏色(五碼): >> BW73Y, 背面漆膜厚: >> 12.5, 背面漆塗漆型式幾塗幾烤: >> 2, 鉻酸鹽: >> Z, 訂單厚度: >> 0.46, 訂單重: >> 35, 重量容許率(下限): >> 10, 重量容許率(上限): >> 10, 訂單寬度: >> 914, 鍍製方式: >> BC, 鋼捲內徑: >> 508, 鋼捲下限重: >> 4, 鋼捲上限重: >> 4.9, 壓花條件碼: >> -, 表面花紋: >> -, 綠色識別碼: >> -, 印刷輥號: >> -, 產品代碼: >> PPSUS, 皮膜碼: >> -, 單位別: >> M, 油品種類: >> Z, 塗油量: >> Z, 包裝代碼: >> A3 , 保護膜碼: >> -, 客戶試片取樣型式: >> -, 調質碼: >> S, 套筒碼: >> P , 規格: >> CSUS304-20, 製造標準: >> SYSCO, 表面處理劑種類: >> Z, 表面處理劑塗佈量: >> Z, 伸長率測試: >> N, 硬度測試碼: >> N, 抗拉強度測試: >> N, 降伏強度測試: >> N, 厚度變異: >> 0, 訂單正面顏色(五碼): >> 1G380, 正面漆膜厚: >> 25, 正面漆塗漆型式幾塗幾烤: >> 2, 修邊碼: >> Y, 重量碼: >> AW, 鋼捲捲向: >> I, 鍍層碼: >> -, | *:
PPGI | 2501DFD001/001 | 1. ★1.【洗衣機外殼有特殊機械性質需求】要投 1002B 需先請原料挑鋼捲 (OFP00652)-{.不符.} 2. ★2.【洗衣機外殼有特殊機械性質需求】HR成份管制: N(氮)≦0.0025%, B(硼)≧0.0019% (OFP00653)-{.不符.} 3. ★3.【洗衣機外殼有特殊機械性質需求】並將所挑出HR鋼號註記於訂單上 (OFP00654)-{.不符.} | 1. TDCC 審單時必須確認1002系的修邊寬度 (OFP00155)-{.不符.} 2. ★1.【洗衣機外殼有特殊機械性質需求】要投 1002B 需先請原料挑鋼捲 (OFP00652)-{.不符.} 3. ★2.【洗衣機外殼有特殊機械性質需求】HR成份管制: N(氮)≦0.0025%, B(硼)≧0.0019% (OFP00653)-{.不符.} 4. ★3.【洗衣機外殼有特殊機械性質需求】並將所挑出HR鋼號註記於訂單上 (OFP00654)-{.不符.} | 1. TDCC 審單時必須確認1002系的修邊寬度 (OFP00155)-{.不符.} 2. 高光新增備註（適用非直立式包裝）：請出口每顆鋼捲貼紅色 " 禁止疊放 " 貼紙，如果有套桶S最多2層 (OFP00366)-{.不符.} 3. 【提醒】！本單為直立式包裝，嚴禁鍍鋅或烤漆後以STAGGER捲取 (OFP00451)-{.不符.} 4. ★1.【洗衣機外殼有特殊機械性質需求】要投 1002B 需先請原料挑鋼捲 (OFP00652)-{.不符.} 5. ★2.【洗衣機外殼有特殊機械性質需求】HR成份管制: N(氮)≦0.0025%, B(硼)≧0.0019% (OFP00653)-{.不符.} 6. ★3.【洗衣機外殼有特殊機械性質需求】並將所挑出HR鋼號註記於訂單上 (OFP00654)-{.不符.} | 訂單:2501DFD001/001 CPL <生產備註> 事項如下 . 1. 指定SAE1002B熱軋原料T618386 & T618387，HR成份管制: N(氮)≦0.0025%, B(硼)≧0.0019%。 (RMK-E_CHIN) . 除HGI/ HGL 訂單邊緣不噴油. 其餘皆側緣噴油 (RMK00285) | 訂單:2501DFD001/001 CR1 <生產備註> 事項如下 . 【RD負責人】陳柏廷 (RMK-E_CHIN) . 每組工輥生產之第一顆鋼捲, 檢查振動輥痕或砂輪痕 (RMK00307) | 訂單:2501DFD001/001 CR2 <生產備註> 事項如下 . 【RD負責人】陳柏廷 (RMK-E_CHIN) . 每組工輥生產之第一顆鋼捲, 檢查振動輥痕或砂輪痕 (RMK00307) | 訂單:2501DFD001/001 CG1 <生產備註> 事項如下 . 【RD負責人】陳柏廷 (RMK-E_CHIN) . 4. 品質管制標準同"洗衣機外殼"用途。 (RMK-E_CHIN) . 3. 鍍層量管制：實際產出≦150 g/m2。 (RMK-E_CHIN) . 2. 製程條件設定：CG2線速度設定110mpm，SKP伸長率：3.8±0.2%，T/L伸長率≧0.20%， RTF溫度設定：740±10℃(目標：740℃)。 (RMK-E_CHIN) . 1. SKP工輥：上工輥Ra: 0.5-0.8μm；下工輥Ra: 0.5-0.8μm。 (RMK-E_CHIN) . POT溫度460℃以上,NOZZLE熱風溫度280℃以上,NOZZLE GAP愈小且風壓愈小. (RMK00061) . SKP:下工輥RA:0.5-0.8,上工輥RA:0.5-0.8 (RMK00061) . 弓形度≦8MM/300MM 中波高≦2.5MM 邊波高≦3MM 急峻度≦0.6%. (RMK00061) . 刷輥須持續使用,並記得要噴水. (RMK00061) | 訂單:2501DFD001/001 CG2 <生產備註> 事項如下 . 【RD負責人】陳柏廷 (RMK-E_CHIN) . 4. 品質管制標準同"洗衣機外殼"用途。 (RMK-E_CHIN) . 3. 鍍層量管制：實際產出≦150 g/m2。 (RMK-E_CHIN) . 2. 製程條件設定：CG2線速度設定110mpm，SKP伸長率：3.8±0.2%，T/L伸長率≧0.20%， RTF溫度設定：740±10℃(目標：740℃)。 (RMK-E_CHIN) . 1. SKP工輥：上工輥Ra: 0.5-0.8μm；下工輥Ra: 0.5-0.8μm。 (RMK-E_CHIN) . POT溫度460℃以上,NOZZLE熱風溫度280℃以上,NOZZLE GAP愈小且風壓愈小. (RMK00061) . SKP:下工輥RA:0.5-0.8,上工輥RA:0.5-0.8 (RMK00061) . 弓形度≦8MM/300MM 中波高≦2.5MM 邊波高≦3MM 急峻度≦0.6%. (RMK00061) . 刷輥須持續使用,並記得要噴水. (RMK00061) | 訂單:2501DFD001/001 CC1 <生產備註> 事項如下 . 【疊放】出口每顆鋼捲貼紅色 " 禁止疊放 " 貼紙，如果有套桶S最多2層 (RMK-E_CHIN) . 【RD負責人】陳柏廷 (RMK-E_CHIN) . 9. CC2若生產過程有T/L打開的情形，務必通知品檢做紀錄，必須經過切除或重整 後才能放行。 (RMK-E_CHIN) . 8. 產品檢測：依研發處CCL出口放行標準之台灣松下洗衣機外殼試驗項目。 (RMK-E_CHIN) . 7. 出口品檢項目：加做「應變痕測試」: 衝艾克森6mm觀察平板處有無應變痕(判定參考缺陷樣本)，以及維持測試 fluting test，頻率: 1次/母鋼。 (RMK-E_CHIN) . 6. 此排程需要 Fluting Test，張力整平機伸長率須設定0.06%。 (RMK-E_CHIN) . 5. 背面漆BYG512使用GF#75μ濾心，使用No.2D thinner，黏度勿低於30秒。 (RMK-E_CHIN) . 4.2.PMT為235±10℃，生產時外添加P劑 0.2%、A劑0.1% (R&D當天提供)，請於生產前30分鐘前添加及均勻攪拌。 (RMK-E_CHIN) . 4.1. 面漆：AWF552採R塗裝，Thinner為NO.2B，黏度設定35~40秒，使用CPH #50μ濾心+#300鐵濾網 (RMK-E_CHIN) . 3.2.PMT為230±10℃，生產時添加A劑 0.2% (R&D當天提供)，請於生產前30分鐘前添加及均勻攪拌。 (RMK-E_CHIN) . 3.1.底漆：1PEF22採wet on wet塗裝，Thinner為NO.2B，黏度設定35~42秒，使用CP#75μ濾心+ #300鐵濾網 (RMK-E_CHIN) . 2. 線速度60mpm。 (RMK-E_CHIN) . 1. GI底材請使用表調&無毒前處理，使用無毒專用設備(回流管、PUMP...)。 (RMK-E_CHIN) . GI底材，請使用表調處理。 (RMK00061) . 【秋彰曰】此排程需做艾克森應變痕測試，檢測頻率為每顆母鋼一次，張力整平機伸長率須設定≧0.04%。 (RMK00061) . 此色為高光澤主操請注意捲起張力的提高查表 (RMK00122) . 【捲取】注意！本單為直立式包裝。禁用STAGGER捲取送包裝！送RCL重處理例外。 (RMK00512) . 【抽氣量】白色系在CC1生產時,FINISH抽氣量請設定250,如生產中發生色差b值異常升高,請股長再加大抽氣量因應 (RMK00560) | 訂單:2501DFD001/001 CC2 <生產備註> 事項如下 . 【疊放】出口每顆鋼捲貼紅色 " 禁止疊放 " 貼紙，如果有套桶S最多2層 (RMK-E_CHIN) . 【RD負責人】陳柏廷 (RMK-E_CHIN) . 9. CC2若生產過程有T/L打開的情形，務必通知品檢做紀錄，必須經過切除或重整 後才能放行。 (RMK-E_CHIN) . 8. 產品檢測：依研發處CCL出口放行標準之台灣松下洗衣機外殼試驗項目。 (RMK-E_CHIN) . 7. 出口品檢項目：加做「應變痕測試」: 衝艾克森6mm觀察平板處有無應變痕(判定參考缺陷樣本)，以及維持測試 fluting test，頻率: 1次/母鋼。 (RMK-E_CHIN) . 6. 此排程需要 Fluting Test，張力整平機伸長率須設定0.06%。 (RMK-E_CHIN) . 5. 背面漆BYG512使用GF#75μ濾心，使用No.2D thinner，黏度勿低於30秒。 (RMK-E_CHIN) . 4.2.PMT為235±10℃，生產時外添加P劑 0.2%、A劑0.1% (R&D當天提供)，請於生產前30分鐘前添加及均勻攪拌。 (RMK-E_CHIN) . 4.1. 面漆：AWF552採R塗裝，Thinner為NO.2B，黏度設定35~40秒，使用CPH #50μ濾心+#300鐵濾網 (RMK-E_CHIN) . 3.2.PMT為230±10℃，生產時添加A劑 0.2% (R&D當天提供)，請於生產前30分鐘前添加及均勻攪拌。 (RMK-E_CHIN) . 3.1.底漆：1PEF22採wet on wet塗裝，Thinner為NO.2B，黏度設定35~42秒，使用CP#75μ濾心+ #300鐵濾網 (RMK-E_CHIN) . 2. 線速度60mpm。 (RMK-E_CHIN) . 1. GI底材請使用表調&無毒前處理，使用無毒專用設備(回流管、PUMP...)。 (RMK-E_CHIN) . GI底材，請使用表調處理。 (RMK00061) . 【秋彰曰】此排程需做艾克森應變痕測試，檢測頻率為每顆母鋼一次，張力整平機伸長率須設定≧0.04%。 (RMK00061) . 此色為高光澤主操請注意捲起張力的提高查表 (RMK00122) . 20120627晨會決議 CC2生產 PPGI 時請使用表調 (RMK00191) . 【捲取】注意！本單為直立式包裝。禁用STAGGER捲取送包裝！送RCL重處理例外。 (RMK00512) . 【抽氣量】白色系在CC1生產時,FINISH抽氣量請設定250,如生產中發生色差b值異常升高,請股長再加大抽氣量因應 (RMK00560) | 訂單:2501DFD001/001 RCL <生產備註> 事項如下 . 【捲取】注意！本單為直立式包裝。禁用STAGGER捲取送包裝！送RCL重處理例外。 (RMK00512) | 訂單:2501DFD001/001 CCPK 無 <生產備註> 事項 | 訂單:2501DFD001/001 CGQC <品檢備註> 事項如下 . 【RD負責人】陳柏廷 (RMK-E_CHIN) . 4. 品質管制標準同"洗衣機外殼"用途。 (RMK-E_CHIN) . 3. 鍍層量管制：實際產出≦150 g/m2。 (RMK-E_CHIN) . 2. 製程條件設定：CG2線速度設定110mpm，SKP伸長率：3.8±0.2%，T/L伸長率≧0.20%， RTF溫度設定：740±10℃(目標：740℃)。 (RMK-E_CHIN) . 1. SKP工輥：上工輥Ra: 0.5-0.8μm；下工輥Ra: 0.5-0.8μm。 (RMK-E_CHIN) . 弓形度≦8MM/300MM 中波高≦2.5MM 邊波高≦3MM 急峻度≦0.6%. (RMK00061) | 訂單:2501DFD001/001 CCQC <品檢備註> 事項如下 . 【疊放】出口每顆鋼捲貼紅色 " 禁止疊放 " 貼紙，如果有套桶S最多2層 (RMK-E_CHIN) . 【RD負責人】陳柏廷 (RMK-E_CHIN) . 9. CC2若生產過程有T/L打開的情形，務必通知品檢做紀錄，必須經過切除或重整 後才能放行。 (RMK-E_CHIN) . 8. 產品檢測：依研發處CCL出口放行標準之台灣松下洗衣機外殼試驗項目。 (RMK-E_CHIN) . 7. 出口品檢項目：加做「應變痕測試」: 衝艾克森6mm觀察平板處有無應變痕(判定參考缺陷樣本)，以及維持測試 fluting test，頻率: 1次/母鋼。 (RMK-E_CHIN) . 6. 此排程需要 Fluting Test，張力整平機伸長率須設定0.06%。 (RMK-E_CHIN) . 5. 背面漆BYG512使用GF#75μ濾心，使用No.2D thinner，黏度勿低於30秒。 (RMK-E_CHIN) . 4.2.PMT為235±10℃，生產時外添加P劑 0.2%、A劑0.1% (R&D當天提供)，請於生產前30分鐘前添加及均勻攪拌。 (RMK-E_CHIN) . 4.1. 面漆：AWF552採R塗裝，Thinner為NO.2B，黏度設定35~40秒，使用CPH #50μ濾心+#300鐵濾網 (RMK-E_CHIN) . 3.2.PMT為230±10℃，生產時添加A劑 0.2% (R&D當天提供)，請於生產前30分鐘前添加及均勻攪拌。 (RMK-E_CHIN) . 3.1.底漆：1PEF22採wet on wet塗裝，Thinner為NO.2B，黏度設定35~42秒，使用CP#75μ濾心+ #300鐵濾網 (RMK-E_CHIN) . 2. 線速度60mpm。 (RMK-E_CHIN) . 1. GI底材請使用表調&無毒前處理，使用無毒專用設備(回流管、PUMP...)。 (RMK-E_CHIN) . 【秋彰曰】此排程需做艾克森應變痕測試，檢測頻率為每顆母鋼一次，張力整平機伸長率須設定≧0.04%。 (RMK00061) . 【捲取】注意！本單為直立式包裝。禁用STAGGER捲取送包裝！送RCL重處理例外。 (RMK00512) | 訂單:2501DFD001/001 TOL 無 <生產備註> 事項 | 1. 指定SAE1002B熱軋原料T618386 & T618387，HR成份管制: N(氮)≦0.0025%, B(硼)≧0.0019%。^^/CPL/ <<.E_CHIN 2024/11/27 11:23.>> 1. SKP工輥：上工輥Ra: 0.5-0.8μm；下工輥Ra: 0.5-0.8μm。^^/CG1/CG2/CGQC/ <<.E_CHIN 2024/11/27 11:39.>> 2. 製程條件設定：CG2線速度設定110mpm，SKP伸長率：3.8±0.2%，T/L伸長率≧0.20%， RTF溫度設定：740±10℃(目標：740℃)。^^/CG1/CG2/CGQC/ <<.E_CHIN 2024/11/27 11:39.>> 3. 鍍層量管制：實際產出≦150 g/m2。^^/CG1/CG2/CGQC/ <<.E_CHIN 2024/11/27 11:40.>> 4. 品質管制標準同"洗衣機外殼"用途。^^/CG1/CG2/CGQC/ <<.E_CHIN 2024/11/27 11:40.>> 1. GI底材請使用表調&無毒前處理，使用無毒專用設備(回流管、PUMP...)。^^/CC1/CC2/CCQC/ <<.E_CHIN 2024/11/27 11:43.>> 2. 線速度60mpm。^^/CC1/CC2/CCQC/ <<.E_CHIN 2024/11/27 11:43.>> 3.1.底漆：1PEF22採wet on wet塗裝，Thinner為NO.2B，黏度設定35~42秒，使用CP#75μ濾心+ #300鐵濾網^^/CC1/CC2/CCQC/ <<.E_CHIN 2024/11/27 11:44.>> 3.2.PMT為230±10℃，生產時添加A劑 0.2% (R&D當天提供)，請於生產前30分鐘前添加及均勻攪拌。^^/CC1/CC2/CCQC/ <<.E_CHIN 2024/11/27 11:44.>> 4.1. 面漆：AWF552採R塗裝，Thinner為NO.2B，黏度設定35~40秒，使用CPH #50μ濾心+#300鐵濾網^^/CC1/CC2/CCQC/ <<.E_CHIN 2024/11/27 11:45.>> 4.2.PMT為235±10℃，生產時外添加P劑 0.2%、A劑0.1% (R&D當天提供)，請於生產前30分鐘前添加及均勻攪拌。^^/CC1/CC2/CCQC/ <<.E_CHIN 2024/11/27 11:45.>> 5. 背面漆BYG512使用GF#75μ濾心，使用No.2D thinner，黏度勿低於30秒。^^/CC1/CC2/CCQC/ <<.E_CHIN 2024/11/27 11:46.>> 6. 此排程需要 Fluting Test，張力整平機伸長率須設定0.06%。^^/CC1/CC2/CCQC/ <<.E_CHIN 2024/11/27 11:46.>> 7. 出口品檢項目：加做「應變痕測試」: 衝艾克森6mm觀察平板處有無應變痕(判定參考缺陷樣本)，以及維持測試 fluting test，頻率: 1次/母鋼。^^/CC1/CC2/CCQC/ <<.E_CHIN 2024/11/27 11:47.>> 8. 產品檢測：依研發處CCL出口放行標準之台灣松下洗衣機外殼試驗項目。^^/CC1/CC2/CCQC/ <<.E_CHIN 2024/11/27 11:47.>> 9. CC2若生產過程有T/L打開的情形，務必通知品檢做紀錄，必須經過切除或重整 後才能放行。^^/CC1/CC2/CCQC/ <<.E_CHIN 2024/11/27 11:53.>> 【RD負責人】陳柏廷^^/CR1/CR2/CG1/CG2/CC1/CC2/CGQC/CCQC/ <<.E_CHIN 2024/11/27 11:55.>> 【疊放】出口每顆鋼捲貼紅色 " 禁止疊放 " 貼紙，如果有套桶S最多2層^^/CC1/CC2/CCQC/MKT/ <<.E_CHIN 2024/11/27 13:28.>> | 訂單 2501DFD001/001 修改記錄如下: 20241122 09:41:25 (93025) 退火碼: >> S1, 用途碼: >> CIC005, 背面標示: >> S000, 訂單背面顏色(五碼): >> BYG51, 背面漆膜厚: >> NOM, 背面漆塗漆型式幾塗幾烤: >> 1, 鉻酸鹽: >> Z, 訂單厚度: >> 0.556, 訂單重: >> 30, 重量容許率(下限): >> 10, 重量容許率(上限): >> 10, 訂單寬度: >> 870, 鍍製方式: >> BC, 鋼捲內徑: >> 508, 鋼捲下限重: >> 3, 鋼捲上限重: >> 5, 壓花條件碼: >> -, 表面花紋: >> Z, 綠色識別碼: >> R2, 印刷輥號: >> -, 產品代碼: >> PPGI, 皮膜碼: >> -, 單位別: >> M, 油品種類: >> Z, 塗油量: >> Z, 包裝代碼: >> D7 , 保護膜碼: >> -, 客戶試片取樣型式: >> -, 調質碼: >> S, 套筒碼: >> E , 規格: >> CGCC-10, 製造標準: >> SYSCO, 表面處理劑種類: >> Z, 表面處理劑塗佈量: >> Z, 伸長率測試: >> Y, 硬度測試碼: >> Y, 抗拉強度測試: >> Y, 降伏強度測試: >> Y, 厚度變異: >> 0, 訂單正面顏色(五碼): >> AWF55, 正面漆膜厚: >> 25, 正面漆塗漆型式幾塗幾烤: >> 2, 修邊碼: >> Y, 重量碼: >> AW, 鋼捲捲向: >> O, 鍍層碼: >> Z12, | *: | [訂單訊息通知] 2025/08/11 上午 09:36:41 *** (張芬芬 >> 通知 >> HanYu Chen, Nicole Lin, Winnie Chang, Emily Hong, Edwy Chin, Sherry Shan, YuLung Kung, Y.L. Liu, Julian Liu, Sony Su, YunTung Li, C.W. Ho) 訊息 : 原鋼交期預估 9/30
PPGI | 2501DFD003/001 |  | 1. 因機械性質與加工成型問題, HRD3材質其軋延率需≧70% (OFP00143)-{.不符.} | 1. 因機械性質與加工成型問題, HRD3材質其軋延率需≧70% (OFP00143)-{.不符.} 2. DQ 料針對 JIS CNS SYSCO 底材規格請重算重抓提醒 (OFP00346)-{.不符.} 3. 【提醒】！本單為直立式包裝，嚴禁鍍鋅或烤漆後以STAGGER捲取 (OFP00451)-{.不符.} 4. 【提醒 審單人員】CR≧0.6 要於烤漆備註調降 PMT等相關。★KP抗塵PVDF不受此限 (OFP00509)-{.不符.} 5. 厚度0.9以下DQ CR1修邊寬度+9MM,CR2修邊寬度+8MM；厚度0.9(含)CR1:CR2= +8 :+7.5 (OFP00527)-{.不符.} | 訂單:2501DFD003/001 CPL <生產備註> 事項如下 . 此規格為 HRD3/HRD3N 熱軋原料,請 CPL 注意修邊狀況. (RMK00042) . 請CPL確認修邊寬度, 如超過熱軋寬度則降速生產, 以防止板偏殘剪與局部未修邊. (RMK00189) . 除HGI/ HGL 訂單邊緣不噴油. 其餘皆側緣噴油 (RMK00285) | 訂單:2501DFD003/001 CR1 <生產備註> 事項如下 . 生產材質為DQ料,MILL可生產為小邊波, 但CGL不接受大邊波與中波.-請注意! (RMK00042) . DQ 產品 冷軋產出寬度 , 超寬 ≦ 3 mm 時請寫品質通報單後放行 (RMK00042) . 每組工輥生產之第一顆鋼捲, 檢查振動輥痕或砂輪痕 (RMK00307) . 軋延 DQ 材質鋼捲時，每 PASS 線速度最大 600 mpm (降低邊緣鋸齒狀程度) (RMK00385) | 訂單:2501DFD003/001 CR2 <生產備註> 事項如下 . 生產材質為DQ料,MILL可生產為小邊波, 但CGL不接受大邊波與中波.-請注意! (RMK00042) . DQ 產品 冷軋產出寬度 , 超寬 ≦ 3 mm 時請寫品質通報單後放行 (RMK00042) . 每組工輥生產之第一顆鋼捲, 檢查振動輥痕或砂輪痕 (RMK00307) . 軋延 DQ 材質鋼捲時，每 PASS 線速度最大 600 mpm (降低邊緣鋸齒狀程度) (RMK00385) | 訂單:2501DFD003/001 CG1 <生產備註> 事項如下 . 【專案負責人】RD 黃焰宏 課長 (RMK-E_CHIN) . 2. 外觀品質管制標準同 "洗衣機外殼"用途。 (RMK-E_CHIN) . 1.6. T/L伸長率≧0.3% (RMK-E_CHIN) . 1.5.SKP伸長率≦1.0% , RF 100噸以下(INC由各股自行調整避免邊緣調質不佳) (RMK-E_CHIN) . 1.4.POT張力降至標準的60%(由各股自行調整避免絞痕發生) (RMK-E_CHIN) . 1.3. RTF板溫830 ±10℃ (RMK-E_CHIN) . 1.2.CG2線速度設定: 目標75mpm (由各股自行調整避免缺陷發生) (RMK-E_CHIN) . 1.1. SKP:下工輥Ra:0.5-0.8μ，上工輥Ra:0.5-0.8μ (RMK-E_CHIN) . 1. 產品機械性質有特殊要求，製程條件如下: (RMK-E_CHIN) . POT溫度460℃以上,NOZZLE熱風溫度280℃以上,NOZZLE GAP愈小且風壓愈小. (RMK00061) . SKP:下工輥RA:0.5-0.8,上工輥RA:0.5-0.8 (RMK00061) . 弓形度≦8MM/300MM 中波高≦2.5MM 邊波高≦3MM 急峻度≦0.6%. (RMK00061) . 刷輥須持續使用,並記得要噴水. (RMK00061) | 訂單:2501DFD003/001 CG2 <生產備註> 事項如下 . 【專案負責人】RD 黃焰宏 課長 (RMK-E_CHIN) . 2. 外觀品質管制標準同 "洗衣機外殼"用途。 (RMK-E_CHIN) . 1.6. T/L伸長率≧0.3% (RMK-E_CHIN) . 1.5.SKP伸長率≦1.0% , RF 100噸以下(INC由各股自行調整避免邊緣調質不佳) (RMK-E_CHIN) . 1.4.POT張力降至標準的60%(由各股自行調整避免絞痕發生) (RMK-E_CHIN) . 1.3. RTF板溫830 ±10℃ (RMK-E_CHIN) . 1.2.CG2線速度設定: 目標75mpm (由各股自行調整避免缺陷發生) (RMK-E_CHIN) . 1.1. SKP:下工輥Ra:0.5-0.8μ，上工輥Ra:0.5-0.8μ (RMK-E_CHIN) . 1. 產品機械性質有特殊要求，製程條件如下: (RMK-E_CHIN) . POT溫度460℃以上,NOZZLE熱風溫度280℃以上,NOZZLE GAP愈小且風壓愈小. (RMK00061) . SKP:下工輥RA:0.5-0.8,上工輥RA:0.5-0.8 (RMK00061) . 弓形度≦8MM/300MM 中波高≦2.5MM 邊波高≦3MM 急峻度≦0.6%. (RMK00061) . 刷輥須持續使用,並記得要噴水. (RMK00061) | 訂單:2501DFD003/001 CC1 <生產備註> 事項如下 . 【PMT】1.1.因為CR厚0.764 mm，TOP 標準PMT以231℃去計算 (RMK-E_CHIN) . 【專案負責人】RD 黃焰宏 課長 (RMK-E_CHIN) . 9. 外觀(板面顆粒...等)請參照「松下洗衣機外殼PCM」管制標準放行。 (RMK-E_CHIN) . 8. 出口品檢項目：加做「應變痕測試」: 衝艾克森6mm觀察平板處有無應變痕(判定參考缺陷樣本), 以及維持測試 fluting test，頻率: 1次/母鋼。 (RMK-E_CHIN) . 7.塗裝板面外觀管制:客戶針對正面繩紋有特別要求，面漆膜厚請管制100±10% (請參照編號430-S037:滾筒洗衣機PCM(低光閃黑) 塗裝板面外觀上、下限板) (RMK-E_CHIN) . 6. 此排程需要 Fluting Test ,張力整平機伸長率須設定0.04～0.06%。 (RMK-E_CHIN) . 5. 背面面漆BYF712使用CP#75μ濾心，使用No.2 thinner，粘度勿低於30秒。 (RMK-E_CHIN) . 4.4.NO.2 head參考塗裝條件R-塗裝:APR 轉速160% /PUR壓力500KG/PUR轉速80%/黏度50秒 (RMK-E_CHIN) . 4.3.NO.1 head參考塗裝條件N-塗裝:APR 轉速100% /PUR壓力300KG/PUR轉速20%/黏度50秒 (RMK-E_CHIN) . 4.2.Thinner為NO.2B，黏度待R&D人員到場再行調整，使用#150鐵濾網，PMT為232±10℃。 (RMK-E_CHIN) . 4.1. 面漆：ASY812採wet on wet塗裝(金屬漆單輥塗裝易產生塗裝輥痕) (RMK-E_CHIN) . 3.2.PMT為230±10℃，生產時添加A劑 0.2% (R&D當天提供)，請於生產前30分鐘前添加及均勻攪拌 (RMK-E_CHIN) . 3.1.底漆：1PEF22採wet on wet塗裝，Thinner為NO.2B，黏度設定35~42秒，使用CP#75μ濾心+ #250鐵濾網 (RMK-E_CHIN) . 2. 線速度50mpm。 (RMK-E_CHIN) . 1. GI底材請使用表調&無毒前處理,使用無毒專用設備(回流管、PUMP...)。 (RMK-E_CHIN) . GI底材，請使用表調處理。 (RMK00061) . 【秋彰曰】此排程需做艾克森應變痕測試，檢測頻率為每顆母鋼一次，張力整平機伸長率須設定≧0.04%。 (RMK00061) . 因進位問題 BYF71 9u 手動計算 170.1基本檔設定170，批次檔電腦自動進位為175。于此聲明生產與相關檢測 塗佈量以170 為標準 (RMK00466) . 【捲取】注意！本單為直立式包裝。禁用STAGGER捲取送包裝！送RCL重處理例外。 (RMK00512) . 【PMT】1.2.CC2計算完後面漆每個ZONE 爐溫各降8℃為最終爐溫 (RMK00568) . 【PMT】1.3.CC2因爐溫各降8℃為最終爐溫，請股長於TEST時 確實量測板溫 (RMK00568) . 【PMT】1.4.若發現PMT不足，請上調ZONE溫度並回饋工程師 (RMK00568) . 【PMT】1.5.品檢注意！因標準PMT有下修請注意MEK測試 (RMK00568) . 【PMT】1.6.厚板少生產，請領班量測板溫並記錄之 (RMK00568) | 訂單:2501DFD003/001 CC2 <生產備註> 事項如下 . 【PMT】1.1.因為CR厚0.764 mm，TOP 標準PMT以231℃去計算 (RMK-E_CHIN) . 【專案負責人】RD 黃焰宏 課長 (RMK-E_CHIN) . 9. 外觀(板面顆粒...等)請參照「松下洗衣機外殼PCM」管制標準放行。 (RMK-E_CHIN) . 8. 出口品檢項目：加做「應變痕測試」: 衝艾克森6mm觀察平板處有無應變痕(判定參考缺陷樣本), 以及維持測試 fluting test，頻率: 1次/母鋼。 (RMK-E_CHIN) . 7.塗裝板面外觀管制:客戶針對正面繩紋有特別要求，面漆膜厚請管制100±10% (請參照編號430-S037:滾筒洗衣機PCM(低光閃黑) 塗裝板面外觀上、下限板) (RMK-E_CHIN) . 6. 此排程需要 Fluting Test ,張力整平機伸長率須設定0.04～0.06%。 (RMK-E_CHIN) . 5. 背面面漆BYF712使用CP#75μ濾心，使用No.2 thinner，粘度勿低於30秒。 (RMK-E_CHIN) . 4.4.NO.2 head參考塗裝條件R-塗裝:APR 轉速160% /PUR壓力500KG/PUR轉速80%/黏度50秒 (RMK-E_CHIN) . 4.3.NO.1 head參考塗裝條件N-塗裝:APR 轉速100% /PUR壓力300KG/PUR轉速20%/黏度50秒 (RMK-E_CHIN) . 4.2.Thinner為NO.2B，黏度待R&D人員到場再行調整，使用#150鐵濾網，PMT為232±10℃。 (RMK-E_CHIN) . 4.1. 面漆：ASY812採wet on wet塗裝(金屬漆單輥塗裝易產生塗裝輥痕) (RMK-E_CHIN) . 3.2.PMT為230±10℃，生產時添加A劑 0.2% (R&D當天提供)，請於生產前30分鐘前添加及均勻攪拌 (RMK-E_CHIN) . 3.1.底漆：1PEF22採wet on wet塗裝，Thinner為NO.2B，黏度設定35~42秒，使用CP#75μ濾心+ #250鐵濾網 (RMK-E_CHIN) . 2. 線速度50mpm。 (RMK-E_CHIN) . 1. GI底材請使用表調&無毒前處理,使用無毒專用設備(回流管、PUMP...)。 (RMK-E_CHIN) . GI底材，請使用表調處理。 (RMK00061) . 【秋彰曰】此排程需做艾克森應變痕測試，檢測頻率為每顆母鋼一次，張力整平機伸長率須設定≧0.04%。 (RMK00061) . 20120627晨會決議 CC2生產 PPGI 時請使用表調 (RMK00191) . 因進位問題 BYF71 9u 手動計算 170.1基本檔設定170，批次檔電腦自動進位為175。于此聲明生產與相關檢測 塗佈量以170 為標準 (RMK00466) . 【捲取】注意！本單為直立式包裝。禁用STAGGER捲取送包裝！送RCL重處理例外。 (RMK00512) . 【PMT】1.2.CC2計算完後面漆每個ZONE 爐溫各降8℃為最終爐溫 (RMK00568) . 【PMT】1.3.CC2因爐溫各降8℃為最終爐溫，請股長於TEST時 確實量測板溫 (RMK00568) . 【PMT】1.4.若發現PMT不足，請上調ZONE溫度並回饋工程師 (RMK00568) . 【PMT】1.5.品檢注意！因標準PMT有下修請注意MEK測試 (RMK00568) . 【PMT】1.6.厚板少生產，請領班量測板溫並記錄之 (RMK00568) | 訂單:2501DFD003/001 RCL <生產備註> 事項如下 . 【捲取】注意！本單為直立式包裝。禁用STAGGER捲取送包裝！送RCL重處理例外。 (RMK00512) | 訂單:2501DFD003/001 CCPK 無 <生產備註> 事項 | 訂單:2501DFD003/001 CGQC <品檢備註> 事項如下 . 【專案負責人】RD 黃焰宏 課長 (RMK-E_CHIN) . 2. 外觀品質管制標準同 "洗衣機外殼"用途。 (RMK-E_CHIN) . 1.6. T/L伸長率≧0.3% (RMK-E_CHIN) . 1.5.SKP伸長率≦1.0% , RF 100噸以下(INC由各股自行調整避免邊緣調質不佳) (RMK-E_CHIN) . 1.4.POT張力降至標準的60%(由各股自行調整避免絞痕發生) (RMK-E_CHIN) . 1.3. RTF板溫830 ±10℃ (RMK-E_CHIN) . 1.2.CG2線速度設定: 目標75mpm (由各股自行調整避免缺陷發生) (RMK-E_CHIN) . 1.1. SKP:下工輥Ra:0.5-0.8μ，上工輥Ra:0.5-0.8μ (RMK-E_CHIN) . 1. 產品機械性質有特殊要求，製程條件如下: (RMK-E_CHIN) . 弓形度≦8MM/300MM 中波高≦2.5MM 邊波高≦3MM 急峻度≦0.6%. (RMK00061) | 訂單:2501DFD003/001 CCQC <品檢備註> 事項如下 . 【PMT】1.1.因為CR厚0.764 mm，TOP 標準PMT以231℃去計算 (RMK-E_CHIN) . 【專案負責人】RD 黃焰宏 課長 (RMK-E_CHIN) . 9. 外觀(板面顆粒...等)請參照「松下洗衣機外殼PCM」管制標準放行。 (RMK-E_CHIN) . 8. 出口品檢項目：加做「應變痕測試」: 衝艾克森6mm觀察平板處有無應變痕(判定參考缺陷樣本), 以及維持測試 fluting test，頻率: 1次/母鋼。 (RMK-E_CHIN) . 7.塗裝板面外觀管制:客戶針對正面繩紋有特別要求，面漆膜厚請管制100±10% (請參照編號430-S037:滾筒洗衣機PCM(低光閃黑) 塗裝板面外觀上、下限板) (RMK-E_CHIN) . 6. 此排程需要 Fluting Test ,張力整平機伸長率須設定0.04～0.06%。 (RMK-E_CHIN) . 5. 背面面漆BYF712使用CP#75μ濾心，使用No.2 thinner，粘度勿低於30秒。 (RMK-E_CHIN) . 4.4.NO.2 head參考塗裝條件R-塗裝:APR 轉速160% /PUR壓力500KG/PUR轉速80%/黏度50秒 (RMK-E_CHIN) . 4.3.NO.1 head參考塗裝條件N-塗裝:APR 轉速100% /PUR壓力300KG/PUR轉速20%/黏度50秒 (RMK-E_CHIN) . 4.2.Thinner為NO.2B，黏度待R&D人員到場再行調整，使用#150鐵濾網，PMT為232±10℃。 (RMK-E_CHIN) . 4.1. 面漆：ASY812採wet on wet塗裝(金屬漆單輥塗裝易產生塗裝輥痕) (RMK-E_CHIN) . 3.2.PMT為230±10℃，生產時添加A劑 0.2% (R&D當天提供)，請於生產前30分鐘前添加及均勻攪拌 (RMK-E_CHIN) . 3.1.底漆：1PEF22採wet on wet塗裝，Thinner為NO.2B，黏度設定35~42秒，使用CP#75μ濾心+ #250鐵濾網 (RMK-E_CHIN) . 2. 線速度50mpm。 (RMK-E_CHIN) . 1. GI底材請使用表調&無毒前處理,使用無毒專用設備(回流管、PUMP...)。 (RMK-E_CHIN) . 【秋彰曰】此排程需做艾克森應變痕測試，檢測頻率為每顆母鋼一次，張力整平機伸長率須設定≧0.04%。 (RMK00061) . 因進位問題 BYF71 9u 手動計算 170.1基本檔設定170，批次檔電腦自動進位為175。于此聲明生產與相關檢測 塗佈量以170 為標準 (RMK00466) . 【捲取】注意！本單為直立式包裝。禁用STAGGER捲取送包裝！送RCL重處理例外。 (RMK00512) . 【PMT】1.2.CC2計算完後面漆每個ZONE 爐溫各降8℃為最終爐溫 (RMK00568) . 【PMT】1.3.CC2因爐溫各降8℃為最終爐溫，請股長於TEST時 確實量測板溫 (RMK00568) . 【PMT】1.4.若發現PMT不足，請上調ZONE溫度並回饋工程師 (RMK00568) . 【PMT】1.5.品檢注意！因標準PMT有下修請注意MEK測試 (RMK00568) . 【PMT】1.6.厚板少生產，請領班量測板溫並記錄之 (RMK00568) | 訂單:2501DFD003/001 TOL 無 <生產備註> 事項 | 1. 產品機械性質有特殊要求，製程條件如下:^^/CG1/CG2/CGQC/ <<.E_CHIN 2024/12/12 16:19.>> 1.1. SKP:下工輥Ra:0.5-0.8μ，上工輥Ra:0.5-0.8μ^^/CG1/CG2/CGQC/ <<.E_CHIN 2024/12/12 16:20.>> 1.2.CG2線速度設定: 目標75mpm (由各股自行調整避免缺陷發生)^^/CG1/CG2/CGQC/ <<.E_CHIN 2024/12/12 16:20.>> 1.3. RTF板溫830 ±10℃^^/CG1/CG2/CGQC/ <<.E_CHIN 2024/12/12 16:21.>> 1.4.POT張力降至標準的60%(由各股自行調整避免絞痕發生)^^/CG1/CG2/CGQC/ <<.E_CHIN 2024/12/12 16:21.>> 1.5.SKP伸長率≦1.0% , RF 100噸以下(INC由各股自行調整避免邊緣調質不佳)^^/CG1/CG2/CGQC/ <<.E_CHIN 2024/12/12 16:21.>> 1.6. T/L伸長率≧0.3%^^/CG1/CG2/CGQC/ <<.E_CHIN 2024/12/12 16:22.>> 2. 外觀品質管制標準同 "洗衣機外殼"用途。^^/CG1/CG2/CGQC/ <<.E_CHIN 2024/12/12 16:22.>> 1. GI底材請使用表調&無毒前處理,使用無毒專用設備(回流管、PUMP...)。^^/CC1/CC2/CCQC/ <<.E_CHIN 2024/12/12 16:22.>> 2. 線速度50mpm。^^/CC1/CC2/CCQC/ <<.E_CHIN 2024/12/12 16:23.>> 3.1.底漆：1PEF22採wet on wet塗裝，Thinner為NO.2B，黏度設定35~42秒，使用CP#75μ濾心+ #250鐵濾網^^/CC1/CC2/CCQC/ <<.E_CHIN 2024/12/12 16:23.>> 3.2.PMT為230±10℃，生產時添加A劑 0.2% (R&D當天提供)，請於生產前30分鐘前添加及均勻攪拌^^/CC1/CC2/CCQC/ <<.E_CHIN 2024/12/12 16:23.>> 4.1. 面漆：ASY812採wet on wet塗裝(金屬漆單輥塗裝易產生塗裝輥痕)^^/CC1/CC2/CCQC/ <<.E_CHIN 2024/12/12 16:24.>> 4.2.Thinner為NO.2B，黏度待R&D人員到場再行調整，使用#150鐵濾網，PMT為232±10℃。^^/CC1/CC2/CCQC/ <<.E_CHIN 2024/12/12 16:24.>> 4.3.NO.1 head參考塗裝條件N-塗裝:APR 轉速100% /PUR壓力300KG/PUR轉速20%/黏度50秒^^/CC1/CC2/CCQC/ <<.E_CHIN 2024/12/12 16:25.>> 4.4.NO.2 head參考塗裝條件R-塗裝:APR 轉速160% /PUR壓力500KG/PUR轉速80%/黏度50秒^^/CC1/CC2/CCQC/ <<.E_CHIN 2024/12/12 16:25.>> 5. 背面面漆BYF712使用CP#75μ濾心，使用No.2 thinner，粘度勿低於30秒。^^/CC1/CC2/CCQC/ <<.E_CHIN 2024/12/12 16:26.>> 6. 此排程需要 Fluting Test ,張力整平機伸長率須設定0.04～0.06%。^^/CC1/CC2/CCQC/ <<.E_CHIN 2024/12/12 16:27.>> 7.塗裝板面外觀管制:客戶針對正面繩紋有特別要求，面漆膜厚請管制100±10% (請參照編號430-S037:滾筒洗衣機PCM(低光閃黑) 塗裝板面外觀上、下限板)^^/CC1/CC2/CCQC/ <<.E_CHIN 2024/12/12 16:28.>> 8. 出口品檢項目：加做「應變痕測試」: 衝艾克森6mm觀察平板處有無應變痕(判定參考缺陷樣本), 以及維持測試 fluting test，頻率: 1次/母鋼。^^/CC1/CC2/CCQC/ <<.E_CHIN 2024/12/12 16:29.>> 9. 外觀(板面顆粒...等)請參照「松下洗衣機外殼PCM」管制標準放行。^^/CC1/CC2/CCQC/ <<.E_CHIN 2024/12/13 07:34.>> 【專案負責人】RD 黃焰宏 課長^^/CG1/CG2/CC1/CC2/CGQC/CCQC/ <<.E_CHIN 2024/12/13 07:35.>> 【PMT】1.1.因為CR厚0.764 mm，TOP 標準PMT以231℃去計算^^/CC1/CC2/CCQC/^^/CC1/CC2/CCQC/ <<.E_CHIN 2024/12/13 08:11.>> | 訂單 2501DFD003/001 修改記錄如下: 20241206 15:19:27 (93025) 退火碼: >> D3, 用途碼: >> CIC005, 背面標示: >> S000, 訂單背面顏色(五碼): >> BYF71, 背面漆膜厚: >> NOM, 背面漆塗漆型式幾塗幾烤: >> 1, 鉻酸鹽: >> Z, 訂單厚度: >> 0.756, 訂單重: >> 30, 重量容許率(下限): >> 10, 重量容許率(上限): >> 10, 訂單寬度: >> 770, 鍍製方式: >> BC, 鋼捲內徑: >> 508, 鋼捲下限重: >> 3, 鋼捲上限重: >> 5, 壓花條件碼: >> -, 表面花紋: >> Z, 綠色識別碼: >> R2, 印刷輥號: >> -, 產品代碼: >> PPGI, 皮膜碼: >> -, 單位別: >> M, 油品種類: >> Z, 塗油量: >> Z, 包裝代碼: >> D7 , 保護膜碼: >> -, 客戶試片取樣型式: >> -, 調質碼: >> S, 套筒碼: >> E , 規格: >> CGCD1-10, 製造標準: >> SYSCO, 表面處理劑種類: >> Z, 表面處理劑塗佈量: >> Z, 伸長率測試: >> Y, 硬度測試碼: >> Y, 抗拉強度測試: >> Y, 降伏強度測試: >> Y, 厚度變異: >> 0, 訂單正面顏色(五碼): >> ASY81, 正面漆膜厚: >> 24, 正面漆塗漆型式幾塗幾烤: >> 2, 修邊碼: >> Y, 重量碼: >> AW, 鋼捲捲向: >> O, 鍍層碼: >> Z12, 20250120 11:18:36 (93025) 訂單寬度: 770 >> 795, | *: | [訂單訊息通知] 2024/12/10 上午 09:27:15 *** (林善潔 >> 通知 >> C.W. Ho) 訊息 : 特殊訂單最少40頓 殘料請務必消耗 [訂單訊息通知] 2025/01/20 上午 11:05:45 *** (何家旺 >> 通知 >> Nicole Lin, Winnie Chang, Emily Hong, Edwy Chin, YuLung Kung, Y.L. Liu, Julian Liu, Sony Su) 訊息 : 原料來不及入廠，故修改訂單寬度，由770mm-->795mm，煩請幫忙2月初產出，非常急，感謝
PPGI | 2501DFD004/001 |  | 1. 因機械性質與加工成型問題, HRD3材質其軋延率需≧70% (OFP00143)-{.不符.} | 1. 因機械性質與加工成型問題, HRD3材質其軋延率需≧70% (OFP00143)-{.不符.} 2. DQ 料針對 JIS CNS SYSCO 底材規格請重算重抓提醒 (OFP00346)-{.不符.} 3. 【提醒】！本單為直立式包裝，嚴禁鍍鋅或烤漆後以STAGGER捲取 (OFP00451)-{.不符.} 4. 【提醒 審單人員】CR≧0.6 要於烤漆備註調降 PMT等相關。★KP抗塵PVDF不受此限 (OFP00509)-{.不符.} 5. 厚度0.9以下DQ CR1修邊寬度+9MM,CR2修邊寬度+8MM；厚度0.9(含)CR1:CR2= +8 :+7.5 (OFP00527)-{.不符.} | 訂單:2501DFD004/001 CPL <生產備註> 事項如下 . 此規格為 HRD3/HRD3N 熱軋原料,請 CPL 注意修邊狀況. (RMK00042) . 請CPL確認修邊寬度, 如超過熱軋寬度則降速生產, 以防止板偏殘剪與局部未修邊. (RMK00189) . 除HGI/ HGL 訂單邊緣不噴油. 其餘皆側緣噴油 (RMK00285) | 訂單:2501DFD004/001 CR1 <生產備註> 事項如下 . 生產材質為DQ料,MILL可生產為小邊波, 但CGL不接受大邊波與中波.-請注意! (RMK00042) . DQ 產品 冷軋產出寬度 , 超寬 ≦ 3 mm 時請寫品質通報單後放行 (RMK00042) . 每組工輥生產之第一顆鋼捲, 檢查振動輥痕或砂輪痕 (RMK00307) . 軋延 DQ 材質鋼捲時，每 PASS 線速度最大 600 mpm (降低邊緣鋸齒狀程度) (RMK00385) | 訂單:2501DFD004/001 CR2 <生產備註> 事項如下 . 生產材質為DQ料,MILL可生產為小邊波, 但CGL不接受大邊波與中波.-請注意! (RMK00042) . DQ 產品 冷軋產出寬度 , 超寬 ≦ 3 mm 時請寫品質通報單後放行 (RMK00042) . 每組工輥生產之第一顆鋼捲, 檢查振動輥痕或砂輪痕 (RMK00307) . 軋延 DQ 材質鋼捲時，每 PASS 線速度最大 600 mpm (降低邊緣鋸齒狀程度) (RMK00385) | 訂單:2501DFD004/001 CG1 <生產備註> 事項如下 . 【專案負責人】RD 黃焰宏 課長 (RMK-E_CHIN) . 2.外觀品質管制標準同 "洗衣機外殼"用途 (RMK-E_CHIN) . 1.6.T/L伸長率≧0.3% (RMK-E_CHIN) . 1.5.SKP伸長率≦1.0% , RF 100噸以下(INC由各股自行調整避免邊緣調質不佳) (RMK-E_CHIN) . 1.4. POT張力降至標準的60%(由各股自行調整避免絞痕發生) (RMK-E_CHIN) . 1.3.RTF板溫830 ±10℃ (RMK-E_CHIN) . 1.2. CG2線速度設定: 目標75mpm (由各股自行調整避免缺陷發生) (RMK-E_CHIN) . 1.1. SKP:下工輥Ra:0.5-0.8μ，上工輥Ra:0.5-0.8μ (RMK-E_CHIN) . 1. 產品機械性質有特殊要求，製程條件如下: (RMK-E_CHIN) . POT溫度460℃以上,NOZZLE熱風溫度280℃以上,NOZZLE GAP愈小且風壓愈小. (RMK00061) . SKP:下工輥RA:0.5-0.8,上工輥RA:0.5-0.8 (RMK00061) . 弓形度≦8MM/300MM 中波高≦2.5MM 邊波高≦3MM 急峻度≦0.6%. (RMK00061) . 刷輥須持續使用,並記得要噴水. (RMK00061) | 訂單:2501DFD004/001 CG2 <生產備註> 事項如下 . 【專案負責人】RD 黃焰宏 課長 (RMK-E_CHIN) . 2.外觀品質管制標準同 "洗衣機外殼"用途 (RMK-E_CHIN) . 1.6.T/L伸長率≧0.3% (RMK-E_CHIN) . 1.5.SKP伸長率≦1.0% , RF 100噸以下(INC由各股自行調整避免邊緣調質不佳) (RMK-E_CHIN) . 1.4. POT張力降至標準的60%(由各股自行調整避免絞痕發生) (RMK-E_CHIN) . 1.3.RTF板溫830 ±10℃ (RMK-E_CHIN) . 1.2. CG2線速度設定: 目標75mpm (由各股自行調整避免缺陷發生) (RMK-E_CHIN) . 1.1. SKP:下工輥Ra:0.5-0.8μ，上工輥Ra:0.5-0.8μ (RMK-E_CHIN) . 1. 產品機械性質有特殊要求，製程條件如下: (RMK-E_CHIN) . POT溫度460℃以上,NOZZLE熱風溫度280℃以上,NOZZLE GAP愈小且風壓愈小. (RMK00061) . SKP:下工輥RA:0.5-0.8,上工輥RA:0.5-0.8 (RMK00061) . 弓形度≦8MM/300MM 中波高≦2.5MM 邊波高≦3MM 急峻度≦0.6%. (RMK00061) . 刷輥須持續使用,並記得要噴水. (RMK00061) | 訂單:2501DFD004/001 CC1 <生產備註> 事項如下 . 【專案負責人】RD 黃焰宏 課長 (RMK-E_CHIN) . 9. 外觀(板面顆粒...等)請參照「松下洗衣機外殼PCM」管制標準放行。 (RMK-E_CHIN) . 8. 出口品檢項目：加做「應變痕測試」: 衝艾克森6mm觀察平板處有無應變痕(判定參考缺陷樣本), 以及維持測試 fluting test，頻率: 1次/母鋼。 (RMK-E_CHIN) . 7.塗裝板面外觀管制:客戶針對正面繩紋有特別要求，面漆膜厚請管制100±10% (請參照編號430-S037:滾筒洗衣機PCM(低光閃黑) 塗裝板面外觀上、下限板) (RMK-E_CHIN) . 6. 此排程需要 Fluting Test ,張力整平機伸長率須設定0.04～0.06%。 (RMK-E_CHIN) . 5. 背面面漆BYF712使用CP#75μ濾心，使用No.2 thinner，粘度勿低於30秒。 (RMK-E_CHIN) . 4.3.NO.2 head參考塗裝條件R-塗裝:APR 轉速160% /PUR壓力500KG/PUR轉速80%/黏度50秒 (RMK-E_CHIN) . 4.2.NO.1 head參考塗裝條件N-塗裝:APR 轉速100% /PUR壓力300KG/PUR轉速20%/黏度50秒 (RMK-E_CHIN) . 4.1.Thinner為NO.2B，黏度待R&D人員到場再行調整，使用#150鐵濾網，PMT為232±10℃ (RMK-E_CHIN) . 4. 面漆：ASY812採wet on wet塗裝(金屬漆單輥塗裝易產生塗裝輥痕) (RMK-E_CHIN) . 3.2.PMT為230±10℃，生產時添加A劑 0.2% (R&D當天提供)，請於生產前30分鐘前添加及均勻攪拌。。 (RMK-E_CHIN) . 3.1.底漆：1PEF22採wet on wet塗裝，Thinner為NO.2B，黏度設定35~42秒，使用CP#75μ濾心+ #250鐵濾網 (RMK-E_CHIN) . 2. 線速度50mpm。 (RMK-E_CHIN) . 1. GI底材請使用表調&無毒前處理,使用無毒專用設備(回流管、PUMP...)。 (RMK-E_CHIN) . GI底材，請使用表調處理。 (RMK00061) . 【秋彰曰】此排程需做艾克森應變痕測試，檢測頻率為每顆母鋼一次，張力整平機伸長率須設定≧0.04%。 (RMK00061) . 因進位問題 BYF71 9u 手動計算 170.1基本檔設定170，批次檔電腦自動進位為175。于此聲明生產與相關檢測 塗佈量以170 為標準 (RMK00466) . 【捲取】注意！本單為直立式包裝。禁用STAGGER捲取送包裝！送RCL重處理例外。 (RMK00512) . 【PMT】1.2.CC2計算完後面漆每個ZONE 爐溫各降8℃為最終爐溫 (RMK00568) . 【PMT】1.3.CC2因爐溫各降8℃為最終爐溫，請股長於TEST時 確實量測板溫 (RMK00568) . 【PMT】1.4.若發現PMT不足，請上調ZONE溫度並回饋工程師 (RMK00568) . 【PMT】1.5.品檢注意！因標準PMT有下修請注意MEK測試 (RMK00568) . 【PMT】1.6.厚板少生產，請領班量測板溫並記錄之 (RMK00568) | 訂單:2501DFD004/001 CC2 <生產備註> 事項如下 . 【專案負責人】RD 黃焰宏 課長 (RMK-E_CHIN) . 9. 外觀(板面顆粒...等)請參照「松下洗衣機外殼PCM」管制標準放行。 (RMK-E_CHIN) . 8. 出口品檢項目：加做「應變痕測試」: 衝艾克森6mm觀察平板處有無應變痕(判定參考缺陷樣本), 以及維持測試 fluting test，頻率: 1次/母鋼。 (RMK-E_CHIN) . 7.塗裝板面外觀管制:客戶針對正面繩紋有特別要求，面漆膜厚請管制100±10% (請參照編號430-S037:滾筒洗衣機PCM(低光閃黑) 塗裝板面外觀上、下限板) (RMK-E_CHIN) . 6. 此排程需要 Fluting Test ,張力整平機伸長率須設定0.04～0.06%。 (RMK-E_CHIN) . 5. 背面面漆BYF712使用CP#75μ濾心，使用No.2 thinner，粘度勿低於30秒。 (RMK-E_CHIN) . 4.3.NO.2 head參考塗裝條件R-塗裝:APR 轉速160% /PUR壓力500KG/PUR轉速80%/黏度50秒 (RMK-E_CHIN) . 4.2.NO.1 head參考塗裝條件N-塗裝:APR 轉速100% /PUR壓力300KG/PUR轉速20%/黏度50秒 (RMK-E_CHIN) . 4.1.Thinner為NO.2B，黏度待R&D人員到場再行調整，使用#150鐵濾網，PMT為232±10℃ (RMK-E_CHIN) . 4. 面漆：ASY812採wet on wet塗裝(金屬漆單輥塗裝易產生塗裝輥痕) (RMK-E_CHIN) . 3.2.PMT為230±10℃，生產時添加A劑 0.2% (R&D當天提供)，請於生產前30分鐘前添加及均勻攪拌。。 (RMK-E_CHIN) . 3.1.底漆：1PEF22採wet on wet塗裝，Thinner為NO.2B，黏度設定35~42秒，使用CP#75μ濾心+ #250鐵濾網 (RMK-E_CHIN) . 2. 線速度50mpm。 (RMK-E_CHIN) . 1. GI底材請使用表調&無毒前處理,使用無毒專用設備(回流管、PUMP...)。 (RMK-E_CHIN) . GI底材，請使用表調處理。 (RMK00061) . 【秋彰曰】此排程需做艾克森應變痕測試，檢測頻率為每顆母鋼一次，張力整平機伸長率須設定≧0.04%。 (RMK00061) . 20120627晨會決議 CC2生產 PPGI 時請使用表調 (RMK00191) . 因進位問題 BYF71 9u 手動計算 170.1基本檔設定170，批次檔電腦自動進位為175。于此聲明生產與相關檢測 塗佈量以170 為標準 (RMK00466) . 【捲取】注意！本單為直立式包裝。禁用STAGGER捲取送包裝！送RCL重處理例外。 (RMK00512) . 【PMT】1.2.CC2計算完後面漆每個ZONE 爐溫各降8℃為最終爐溫 (RMK00568) . 【PMT】1.3.CC2因爐溫各降8℃為最終爐溫，請股長於TEST時 確實量測板溫 (RMK00568) . 【PMT】1.4.若發現PMT不足，請上調ZONE溫度並回饋工程師 (RMK00568) . 【PMT】1.5.品檢注意！因標準PMT有下修請注意MEK測試 (RMK00568) . 【PMT】1.6.厚板少生產，請領班量測板溫並記錄之 (RMK00568) | 訂單:2501DFD004/001 RCL <生產備註> 事項如下 . 【捲取】注意！本單為直立式包裝。禁用STAGGER捲取送包裝！送RCL重處理例外。 (RMK00512) | 訂單:2501DFD004/001 CCPK 無 <生產備註> 事項 | 訂單:2501DFD004/001 CGQC <品檢備註> 事項如下 . 【專案負責人】RD 黃焰宏 課長 (RMK-E_CHIN) . 2.外觀品質管制標準同 "洗衣機外殼"用途 (RMK-E_CHIN) . 1.6.T/L伸長率≧0.3% (RMK-E_CHIN) . 1.5.SKP伸長率≦1.0% , RF 100噸以下(INC由各股自行調整避免邊緣調質不佳) (RMK-E_CHIN) . 1.4. POT張力降至標準的60%(由各股自行調整避免絞痕發生) (RMK-E_CHIN) . 1.3.RTF板溫830 ±10℃ (RMK-E_CHIN) . 1.2. CG2線速度設定: 目標75mpm (由各股自行調整避免缺陷發生) (RMK-E_CHIN) . 1.1. SKP:下工輥Ra:0.5-0.8μ，上工輥Ra:0.5-0.8μ (RMK-E_CHIN) . 1. 產品機械性質有特殊要求，製程條件如下: (RMK-E_CHIN) . 弓形度≦8MM/300MM 中波高≦2.5MM 邊波高≦3MM 急峻度≦0.6%. (RMK00061) | 訂單:2501DFD004/001 CCQC <品檢備註> 事項如下 . 【專案負責人】RD 黃焰宏 課長 (RMK-E_CHIN) . 9. 外觀(板面顆粒...等)請參照「松下洗衣機外殼PCM」管制標準放行。 (RMK-E_CHIN) . 8. 出口品檢項目：加做「應變痕測試」: 衝艾克森6mm觀察平板處有無應變痕(判定參考缺陷樣本), 以及維持測試 fluting test，頻率: 1次/母鋼。 (RMK-E_CHIN) . 7.塗裝板面外觀管制:客戶針對正面繩紋有特別要求，面漆膜厚請管制100±10% (請參照編號430-S037:滾筒洗衣機PCM(低光閃黑) 塗裝板面外觀上、下限板) (RMK-E_CHIN) . 6. 此排程需要 Fluting Test ,張力整平機伸長率須設定0.04～0.06%。 (RMK-E_CHIN) . 5. 背面面漆BYF712使用CP#75μ濾心，使用No.2 thinner，粘度勿低於30秒。 (RMK-E_CHIN) . 4.3.NO.2 head參考塗裝條件R-塗裝:APR 轉速160% /PUR壓力500KG/PUR轉速80%/黏度50秒 (RMK-E_CHIN) . 4.2.NO.1 head參考塗裝條件N-塗裝:APR 轉速100% /PUR壓力300KG/PUR轉速20%/黏度50秒 (RMK-E_CHIN) . 4.1.Thinner為NO.2B，黏度待R&D人員到場再行調整，使用#150鐵濾網，PMT為232±10℃ (RMK-E_CHIN) . 4. 面漆：ASY812採wet on wet塗裝(金屬漆單輥塗裝易產生塗裝輥痕) (RMK-E_CHIN) . 3.2.PMT為230±10℃，生產時添加A劑 0.2% (R&D當天提供)，請於生產前30分鐘前添加及均勻攪拌。。 (RMK-E_CHIN) . 3.1.底漆：1PEF22採wet on wet塗裝，Thinner為NO.2B，黏度設定35~42秒，使用CP#75μ濾心+ #250鐵濾網 (RMK-E_CHIN) . 2. 線速度50mpm。 (RMK-E_CHIN) . 1. GI底材請使用表調&無毒前處理,使用無毒專用設備(回流管、PUMP...)。 (RMK-E_CHIN) . 【秋彰曰】此排程需做艾克森應變痕測試，檢測頻率為每顆母鋼一次，張力整平機伸長率須設定≧0.04%。 (RMK00061) . 因進位問題 BYF71 9u 手動計算 170.1基本檔設定170，批次檔電腦自動進位為175。于此聲明生產與相關檢測 塗佈量以170 為標準 (RMK00466) . 【捲取】注意！本單為直立式包裝。禁用STAGGER捲取送包裝！送RCL重處理例外。 (RMK00512) . 【PMT】1.2.CC2計算完後面漆每個ZONE 爐溫各降8℃為最終爐溫 (RMK00568) . 【PMT】1.3.CC2因爐溫各降8℃為最終爐溫，請股長於TEST時 確實量測板溫 (RMK00568) . 【PMT】1.4.若發現PMT不足，請上調ZONE溫度並回饋工程師 (RMK00568) . 【PMT】1.5.品檢注意！因標準PMT有下修請注意MEK測試 (RMK00568) . 【PMT】1.6.厚板少生產，請領班量測板溫並記錄之 (RMK00568) | 訂單:2501DFD004/001 TOL 無 <生產備註> 事項 | 1. 產品機械性質有特殊要求，製程條件如下:^^/CG1/CG2/CGQC/ <<.E_CHIN 2024/12/12 14:30.>> 1.1. SKP:下工輥Ra:0.5-0.8μ，上工輥Ra:0.5-0.8μ^^/CG1/CG2/CGQC/ <<.E_CHIN 2024/12/12 14:45.>> 1.2. CG2線速度設定: 目標75mpm (由各股自行調整避免缺陷發生)^^/CG1/CG2/CGQC/ <<.E_CHIN 2024/12/12 14:45.>> 1.3.RTF板溫830 ±10℃^^/CG1/CG2/CGQC/ <<.E_CHIN 2024/12/12 14:45.>> 1.4. POT張力降至標準的60%(由各股自行調整避免絞痕發生)^^/CG1/CG2/CGQC/ <<.E_CHIN 2024/12/12 14:46.>> 1.5.SKP伸長率≦1.0% , RF 100噸以下(INC由各股自行調整避免邊緣調質不佳)^^/CG1/CG2/CGQC/ <<.E_CHIN 2024/12/12 14:46.>> 1.6.T/L伸長率≧0.3%^^/CG1/CG2/CGQC/ <<.E_CHIN 2024/12/12 14:53.>> 2.外觀品質管制標準同 "洗衣機外殼"用途^^/CG1/CG2/CGQC/ <<.E_CHIN 2024/12/12 14:54.>> 1. GI底材請使用表調&無毒前處理,使用無毒專用設備(回流管、PUMP...)。^^/CC1/CC2/CCQC/ <<.E_CHIN 2024/12/12 14:55.>> 2. 線速度50mpm。^^/CC1/CC2/CCQC/ <<.E_CHIN 2024/12/12 14:55.>> 3.1.底漆：1PEF22採wet on wet塗裝，Thinner為NO.2B，黏度設定35~42秒，使用CP#75μ濾心+ #250鐵濾網^^/CC1/CC2/CCQC/ <<.E_CHIN 2024/12/12 14:57.>> 3.2.PMT為230±10℃，生產時添加A劑 0.2% (R&D當天提供)，請於生產前30分鐘前添加及均勻攪拌。。^^/CC1/CC2/CCQC/ <<.E_CHIN 2024/12/12 14:57.>> 4. 面漆：ASY812採wet on wet塗裝(金屬漆單輥塗裝易產生塗裝輥痕)^^/CC1/CC2/CCQC/ <<.E_CHIN 2024/12/12 15:01.>> 4.1.Thinner為NO.2B，黏度待R&D人員到場再行調整，使用#150鐵濾網，PMT為232±10℃^^/CC1/CC2/CCQC/ <<.E_CHIN 2024/12/12 15:01.>> 4.2.NO.1 head參考塗裝條件N-塗裝:APR 轉速100% /PUR壓力300KG/PUR轉速20%/黏度50秒^^/CC1/CC2/CCQC/ <<.E_CHIN 2024/12/12 15:01.>> 4.3.NO.2 head參考塗裝條件R-塗裝:APR 轉速160% /PUR壓力500KG/PUR轉速80%/黏度50秒^^/CC1/CC2/CCQC/ <<.E_CHIN 2024/12/12 15:02.>> 5. 背面面漆BYF712使用CP#75μ濾心，使用No.2 thinner，粘度勿低於30秒。^^/CC1/CC2/CCQC/ <<.E_CHIN 2024/12/12 15:04.>> 6. 此排程需要 Fluting Test ,張力整平機伸長率須設定0.04～0.06%。^^/CC1/CC2/CCQC/ <<.E_CHIN 2024/12/12 15:04.>> 7.塗裝板面外觀管制:客戶針對正面繩紋有特別要求，面漆膜厚請管制100±10% (請參照編號430-S037:滾筒洗衣機PCM(低光閃黑) 塗裝板面外觀上、下限板)^^/CC1/CC2/CCQC/ <<.E_CHIN 2024/12/12 15:05.>> 8. 出口品檢項目：加做「應變痕測試」: 衝艾克森6mm觀察平板處有無應變痕(判定參考缺陷樣本), 以及維持測試 fluting test，頻率: 1次/母鋼。^^/CC1/CC2/CCQC/ <<.E_CHIN 2024/12/12 15:11.>> 9. 外觀(板面顆粒...等)請參照「松下洗衣機外殼PCM」管制標準放行。^^/CC1/CC2/CCQC/ <<.E_CHIN 2024/12/12 15:12.>> 【專案負責人】RD 黃焰宏 課長^^/CG1/CG2/CC1/CC2/CGQC/CCQC/ <<.E_CHIN 2024/12/12 15:22.>> | 訂單 2501DFD004/001 修改記錄如下: 20241206 15:21:56 (93025) 退火碼: >> D3, 用途碼: >> CIC005, 背面標示: >> S000, 訂單背面顏色(五碼): >> BYF71, 背面漆膜厚: >> NOM, 背面漆塗漆型式幾塗幾烤: >> 1, 鉻酸鹽: >> Z, 訂單厚度: >> 0.756, 訂單重: >> 15, 重量容許率(下限): >> 10, 重量容許率(上限): >> 10, 訂單寬度: >> 810, 鍍製方式: >> BC, 鋼捲內徑: >> 508, 鋼捲下限重: >> 3, 鋼捲上限重: >> 5, 壓花條件碼: >> -, 表面花紋: >> Z, 綠色識別碼: >> R2, 印刷輥號: >> -, 產品代碼: >> PPGI, 皮膜碼: >> -, 單位別: >> M, 油品種類: >> Z, 塗油量: >> Z, 包裝代碼: >> D7 , 保護膜碼: >> -, 客戶試片取樣型式: >> -, 調質碼: >> S, 套筒碼: >> E , 規格: >> CGCD1-10, 製造標準: >> SYSCO, 表面處理劑種類: >> Z, 表面處理劑塗佈量: >> Z, 伸長率測試: >> Y, 硬度測試碼: >> Y, 抗拉強度測試: >> Y, 降伏強度測試: >> Y, 厚度變異: >> 0, 訂單正面顏色(五碼): >> ASY81, 正面漆膜厚: >> 24, 正面漆塗漆型式幾塗幾烤: >> 2, 修邊碼: >> Y, 重量碼: >> AW, 鋼捲捲向: >> O, 鍍層碼: >> Z12, | *: | [訂單訊息通知] 2024/12/10 上午 09:28:26 *** (林善潔 >> 通知 >> C.W. Ho) 訊息 : 特殊訂單最少40頓 殘料請務必消耗
PPHGL | 2501DFD007/001 | 1. 容易發生鼓起訂單, 請詢問客戶是否可允許 STAGGER捲取 (OFP00606)-{.不符.} | 1. 熱軋原料寬度需等於訂單寬度,避免因熱軋原料寬度變異而造成產品寬度超過公差 (OFP00087)-{.不符.} 2. HGI / HGL / PPHGL 特材訂單，避免板形不佳造成塗裝不良，限制HR使用COIL TYPE。 (OFP00704)-{.不符.} | 1. 熱軋原料寬度需等於訂單寬度,避免因熱軋原料寬度變異而造成產品寬度超過公差 (OFP00087)-{.不符.} 2. 鍍層AZ250以上須會簽RD (OFP00447)-{.不符.} 3. 容易發生鼓起訂單, 請詢問客戶是否可允許 STAGGER捲取 (OFP00606)-{.不符.} 4. HGI / HGL / PPHGL 特材訂單，避免板形不佳造成塗裝不良，限制HR使用COIL TYPE。 (OFP00704)-{.不符.} | 訂單:2501DFD007/001 CPL <生產備註> 事項如下 . CR-1.1.指定1017M熱軋原料，請注意勿修邊 (RMK-E_CHIN) . HGL/HGI 產品, 請注意板面品質, 降速80MPM, SBL EL 朝 0.6±0.1%設定 (RMK00039) . 此訂單為不修邊,請注意 ! (RMK00138) . 不修邊訂單,酸洗(修邊後)寬度計量測之平均寬度> 鍍(鋁)鋅訂單寬度18mm時,請CPL暫留並通知技術處處理 (RMK00273) . CR-1.指定SAEXXXX熱軋原料，請注意勿修邊。--->於1.1 指定 (RMK00708) | 訂單:2501DFD007/001 CR1 <生產備註> 事項如下 . CR-2.1.★每顆母鋼內外圈請軋板厚1.43mm(軋延率27%)，長度20米★ (RMK-E_CHIN) . CR-2.每顆母鋼內外圈請軋板厚X.XXmm(軋延率XX%)，長度20米★---->於 CR-2.1 詳述 (RMK00708) . CR-3.冷軋生產流程：CR1--->RCL--->CR1--->CG2 (RMK00708) | 訂單:2501DFD007/001 CR2 <生產備註> 事項如下 . CR-2.1.★每顆母鋼內外圈請軋板厚1.43mm(軋延率27%)，長度20米★ (RMK-E_CHIN) . CR-2.每顆母鋼內外圈請軋板厚X.XXmm(軋延率XX%)，長度20米★---->於 CR-2.1 詳述 (RMK00708) . CR-3.冷軋生產流程：CR1--->RCL--->CR1--->CG2 (RMK00708) | 訂單:2501DFD007/001 CG1 <生產備註> 事項如下 . CG-4.1.TL條件參考： TL 張力10.5噸 / E,C,L壓下量 5,14,8mm (RMK-E_CHIN) . CG-3.1.SKP條件參考：RF 110噸/ SKP 張力11噸/ INC 24噸(為避免絞痕，板面有軋到即可) (RMK-E_CHIN) . 2.產出鋼捲請以STARGGER捲取，如有缺陷請勿分切，只需紀錄缺陷位置。 (RMK-E_CHIN) . CG-1.1.內外圈有進行階梯式軋延(厚度1.43mm，長度20米)，將留給烤漆搭接使用，請入口/出口人員注意勿切除，僅切除焊道即可 (RMK-E_CHIN) . 此訂單為不修邊,請注意 ! (RMK00138) . CG-1.內外圈有進行階梯式軋延(厚度X.XXmm，長度20米)，將留給烤漆搭接使用，請入口/出口人員勿切除，僅切除焊道即可。--->厚度於 CG-1.1詳述 (RMK00708) . CG-3.SKP條件參考：RF XXX噸/ SKP 張力XX噸/ INC XX噸(為避免絞痕，板面有軋到即可)--->於 CG-3.1 確認內容 (RMK00708) . CG-4.TL條件參考： TL 張力XX.X噸 / E,C,L壓下量 XX.X mm--->於 CG-4.1 詳述 (RMK00708) . CG-5.因無法取板進行量測，出口品檢鍍層量請以on-line xray數據紀錄，其餘品檢項目不需執行。 (RMK00708) | 訂單:2501DFD007/001 CG2 <生產備註> 事項如下 . CG-4.1.TL條件參考： TL 張力10.5噸 / E,C,L壓下量 5,14,8mm (RMK-E_CHIN) . CG-3.1.SKP條件參考：RF 110噸/ SKP 張力11噸/ INC 24噸(為避免絞痕，板面有軋到即可) (RMK-E_CHIN) . 2.產出鋼捲請以STARGGER捲取，如有缺陷請勿分切，只需紀錄缺陷位置。 (RMK-E_CHIN) . CG-1.1.內外圈有進行階梯式軋延(厚度1.43mm，長度20米)，將留給烤漆搭接使用，請入口/出口人員注意勿切除，僅切除焊道即可 (RMK-E_CHIN) . 此訂單為不修邊,請注意 ! (RMK00138) . 為避免產生樹枝狀結晶，請降低#1AJC風壓(目標:50mmH2O)，但如有TDR應變痕，請加大#1AJC風壓(目標100mmH2O) (RMK00452) . CG-1.內外圈有進行階梯式軋延(厚度X.XXmm，長度20米)，將留給烤漆搭接使用，請入口/出口人員勿切除，僅切除焊道即可。--->厚度於 CG-1.1詳述 (RMK00708) . CG-3.SKP條件參考：RF XXX噸/ SKP 張力XX噸/ INC XX噸(為避免絞痕，板面有軋到即可)--->於 CG-3.1 確認內容 (RMK00708) . CG-4.TL條件參考： TL 張力XX.X噸 / E,C,L壓下量 XX.X mm--->於 CG-4.1 詳述 (RMK00708) . CG-5.因無法取板進行量測，出口品檢鍍層量請以on-line xray數據紀錄，其餘品檢項目不需執行。 (RMK00708) . CR-3.冷軋生產流程：CR1--->RCL--->CR1--->CG2 (RMK00708) | 訂單:2501DFD007/001 CC1 <生產備註> 事項如下 . ★鋼捲內徑請改610mm★ (RMK-E_CHIN) . CC-4.1.正/背面面漆：RYF564，Thinner為CB5203，PMT為241±10℃。 (RMK-E_CHIN) . CC-1.1.線速度25mpm，Primer爐溫設定364/384/399，Finish爐溫設定297/317/332/347 (RMK-E_CHIN) . CC-1.線速度25mpm，Primer爐溫設定？？？，Finish爐溫設定？？？。--->於 CC-1.1. 詳述 (RMK00708) . CC-2.正面底漆：1PU904採wet on wet塗裝，Thinner為CB5203，PMT為241±10℃。 (RMK00708) . CC-3. 背面底漆：1PU904， Thinner為CB5203，PMT為241±10℃。 (RMK00708) . CC-4.正/背面面漆：RXXXX，Thinner為CB5203，PMT為241±10℃。--->於 CC-4.1.說明色碼 (RMK00708) . CC-5.正背面為R開頭塗料，出口捲取單位張力設定值=2.3。請使用高強度25mm紙套筒，並貼紅色"禁止堆疊"貼紙。 (RMK00708) . CC-6.烤漆產出請以STARGGER捲取。 (RMK00708) . CC-7.出口品檢項目：依烤漆太陽能支架試驗項目進行測試 (RMK00708) . CC-8.8.鋼捲內徑請改610mm (RMK00708) . CC-9.方便客戶作業內圈"不需"插入二張瓦楞紙 (RMK00708) | 訂單:2501DFD007/001 CC2 <生產備註> 事項如下 . ★鋼捲內徑請改610mm★ (RMK-E_CHIN) . CC-4.1.正/背面面漆：RYF564，Thinner為CB5203，PMT為241±10℃。 (RMK-E_CHIN) . CC-1.1.線速度25mpm，Primer爐溫設定364/384/399，Finish爐溫設定297/317/332/347 (RMK-E_CHIN) . CC-1.線速度25mpm，Primer爐溫設定？？？，Finish爐溫設定？？？。--->於 CC-1.1. 詳述 (RMK00708) . CC-2.正面底漆：1PU904採wet on wet塗裝，Thinner為CB5203，PMT為241±10℃。 (RMK00708) . CC-3. 背面底漆：1PU904， Thinner為CB5203，PMT為241±10℃。 (RMK00708) . CC-4.正/背面面漆：RXXXX，Thinner為CB5203，PMT為241±10℃。--->於 CC-4.1.說明色碼 (RMK00708) . CC-5.正背面為R開頭塗料，出口捲取單位張力設定值=2.3。請使用高強度25mm紙套筒，並貼紅色"禁止堆疊"貼紙。 (RMK00708) . CC-6.烤漆產出請以STARGGER捲取。 (RMK00708) . CC-7.出口品檢項目：依烤漆太陽能支架試驗項目進行測試 (RMK00708) . CC-8.8.鋼捲內徑請改610mm (RMK00708) . CC-9.方便客戶作業內圈"不需"插入二張瓦楞紙 (RMK00708) | 訂單:2501DFD007/001 RCL 無 <生產備註> 事項 | 訂單:2501DFD007/001 CCPK 無 <生產備註> 事項 | 訂單:2501DFD007/001 CGQC <品檢備註> 事項如下 . CG-4.1.TL條件參考： TL 張力10.5噸 / E,C,L壓下量 5,14,8mm (RMK-E_CHIN) . CG-3.1.SKP條件參考：RF 110噸/ SKP 張力11噸/ INC 24噸(為避免絞痕，板面有軋到即可) (RMK-E_CHIN) . 2.產出鋼捲請以STARGGER捲取，如有缺陷請勿分切，只需紀錄缺陷位置。 (RMK-E_CHIN) . CG-1.1.內外圈有進行階梯式軋延(厚度1.43mm，長度20米)，將留給烤漆搭接使用，請入口/出口人員注意勿切除，僅切除焊道即可 (RMK-E_CHIN) . CG-1.內外圈有進行階梯式軋延(厚度X.XXmm，長度20米)，將留給烤漆搭接使用，請入口/出口人員勿切除，僅切除焊道即可。--->厚度於 CG-1.1詳述 (RMK00708) . CG-3.SKP條件參考：RF XXX噸/ SKP 張力XX噸/ INC XX噸(為避免絞痕，板面有軋到即可)--->於 CG-3.1 確認內容 (RMK00708) . CG-4.TL條件參考： TL 張力XX.X噸 / E,C,L壓下量 XX.X mm--->於 CG-4.1 詳述 (RMK00708) . CG-5.因無法取板進行量測，出口品檢鍍層量請以on-line xray數據紀錄，其餘品檢項目不需執行。 (RMK00708) | 訂單:2501DFD007/001 CCQC <品檢備註> 事項如下 . ★鋼捲內徑請改610mm★ (RMK-E_CHIN) . CC-4.1.正/背面面漆：RYF564，Thinner為CB5203，PMT為241±10℃。 (RMK-E_CHIN) . CC-1.1.線速度25mpm，Primer爐溫設定364/384/399，Finish爐溫設定297/317/332/347 (RMK-E_CHIN) . CC-1.線速度25mpm，Primer爐溫設定？？？，Finish爐溫設定？？？。--->於 CC-1.1. 詳述 (RMK00708) . CC-2.正面底漆：1PU904採wet on wet塗裝，Thinner為CB5203，PMT為241±10℃。 (RMK00708) . CC-3. 背面底漆：1PU904， Thinner為CB5203，PMT為241±10℃。 (RMK00708) . CC-4.正/背面面漆：RXXXX，Thinner為CB5203，PMT為241±10℃。--->於 CC-4.1.說明色碼 (RMK00708) . CC-5.正背面為R開頭塗料，出口捲取單位張力設定值=2.3。請使用高強度25mm紙套筒，並貼紅色"禁止堆疊"貼紙。 (RMK00708) . CC-6.烤漆產出請以STARGGER捲取。 (RMK00708) . CC-7.出口品檢項目：依烤漆太陽能支架試驗項目進行測試 (RMK00708) . CC-8.8.鋼捲內徑請改610mm (RMK00708) . CC-9.方便客戶作業內圈"不需"插入二張瓦楞紙 (RMK00708) | 訂單:2501DFD007/001 TOL 無 <生產備註> 事項 | CR-1.1.指定1017M熱軋原料，請注意勿修邊^^/CPL/ <<.E_CHIN 2025/01/02 14:25.>> CR-2.1.★每顆母鋼內外圈請軋板厚1.43mm(軋延率27%)，長度20米★^^/CR1/CR2/ <<.E_CHIN 2025/01/02 14:27.>> CG-1.1.內外圈有進行階梯式軋延(厚度1.43mm，長度20米)，將留給烤漆搭接使用，請入口/出口人員注意勿切除，僅切除焊道即可^^/CG1/CG2/CGQC/ <<.E_CHIN 2025/01/02 14:29.>> 2.產出鋼捲請以STARGGER捲取，如有缺陷請勿分切，只需紀錄缺陷位置。^^/CG1/CG2/CGQC/^^ <<.E_CHIN 2025/01/02 14:30.>> CG-3.1.SKP條件參考：RF 110噸/ SKP 張力11噸/ INC 24噸(為避免絞痕，板面有軋到即可)^^/CG1/CG2/CGQC/ <<.E_CHIN 2025/01/02 14:44.>> CG-4.1.TL條件參考： TL 張力10.5噸 / E,C,L壓下量 5,14,8mm^^/CG1/CG2/CGQC/ <<.E_CHIN 2025/01/02 14:45.>> CC-1.1.線速度25mpm，Primer爐溫設定364/384/399，Finish爐溫設定297/317/332/347^^/CC1/CC2/CCQC/ <<.E_CHIN 2025/01/02 14:47.>> CC-4.1.正/背面面漆：RYF564，Thinner為CB5203，PMT為241±10℃。^^/CC1/CC2/CCQC/^^ <<.E_CHIN 2025/01/02 14:49.>> ★鋼捲內徑請改610mm★^^/CC1/CC2/CCQC/^^ <<.E_CHIN 2025/01/02 14:53.>> | 訂單 2501DFD007/001 修改記錄如下: 20241219 13:23:42 (04005) 退火碼: >> H4, 用途碼: >> COR013, 背面標示: >> S000, 訂單背面顏色(五碼): >> RYF59, 背面漆膜厚: >> 32, 背面漆塗漆型式幾塗幾烤: >> 2, 鉻酸鹽: >> Z, 訂單厚度: >> 2, 訂單重: >> 20, 重量容許率(下限): >> 10, 重量容許率(上限): >> 10, 訂單寬度: >> 820, 鍍製方式: >> BC, 鋼捲內徑: >> 508, 鋼捲下限重: >> 7, 鋼捲上限重: >> 12, 壓花條件碼: >> -, 表面花紋: >> R, 綠色識別碼: >> -, 印刷輥號: >> -, 產品代碼: >> PPHGL, 皮膜碼: >> -, 單位別: >> M, 油品種類: >> Z, 塗油量: >> Z, 包裝代碼: >> D2 , 保護膜碼: >> -, 客戶試片取樣型式: >> -, 調質碼: >> S, 套筒碼: >> S , 規格: >> CGLH490-22, 製造標準: >> SYSCO, 表面處理劑種類: >> Z, 表面處理劑塗佈量: >> Z, 伸長率測試: >> Y, 硬度測試碼: >> Y, 抗拉強度測試: >> Y, 降伏強度測試: >> Y, 厚度變異: >> 0, 訂單正面顏色(五碼): >> RYF59, 正面漆膜厚: >> 32, 正面漆塗漆型式幾塗幾烤: >> 2, 修邊碼: >> Y, 重量碼: >> AW, 鋼捲捲向: >> I, 鍍層碼: >> AZ300, 20241219 14:46:33 (04005) 鍍製方式: BC >> AC, 鋼捲內徑: 508 >> 610, 套筒碼: S >> K , 修邊碼: Y >> N, 20241224 09:00:56 (04005) 訂單重: 20 >> 25, |  | [訂單訊息通知] 2024/12/25 上午 09:41:20 *** (林善潔 >> 通知 >> Jacky Chuang, Winnie Chang, Edwy Chin, Sherry Shan, YuLung Kung, Y.L. Liu, Julian Liu, Sony Su, YunTung Li) 訊息 : 此降伏需使用特材1017M,材質加價 $1000/噸 , 以及最少訂購量需40噸,請回覆 [訂單訊息通知] 2024/12/25 下午 03:24:45 *** (林善潔 >> 通知 >> Jacky Chuang) 訊息 : 鋼捲均重約13~14噸 ,無法符合分切重 ,請問可以接受嗎 ? [訂單訊息通知] 2024/12/25 下午 04:09:20 *** (莊侑勝 >> 通知 >> Nicole Lin, Winnie Chang, Emily Hong, Edwy Chin, Sherry Shan, YuLung Kung, Y.L. Liu, Julian Liu, Sony Su, YunTung Li) 訊息 : 對切OK [訂單訊息通知] 2024/12/26 上午 07:10:29 *** (秦大維 >> 通知 >> Jacky Chuang) 訊息 : 原料1017M採購時間+生產時間交期 2025/01/20 勢必來不及，請務必先轉告客戶知悉 [訂單訊息通知] 2024/12/31 11:05:20 AM 訂單訊息通知 (莊侑勝 >> 通知 >> Nicole Lin, Winnie Chang, Emily Hong, Edwy Chin, Sherry Shan, YuLung Kung, Y.L. Liu, Julian Liu, Sony Su, YunTung Li) 訂單訊息 : 已明確告知客戶時間，請協助投產，在可行的狀況下盡速生產，感謝各位協助! [訂單訊息通知] 2025/01/02 下午 02:23:23 *** (秦大維 >> 通知 >> Jacky Chuang) 訊息 : 上一張訂單：『經與客戶協商，烤漆出口對切即可（別理訂單分切限重）』...本張訂單可比照辦理嗎？
PPGI | 2501DFD008/001 |  | 1. 部分大陸料含B元素超過CNS規範管制，故請原料CNS規範之訂單不要配大陸料 (OFP00684)-{.不符.} | 1. 訂單若有厚度變異，冷軋厚度公差比照烤漆計算公式 , 但最小為 1/2 公差做設定 (OFP00254)-{.不符.} 2. "偏薄要求訂單" 鍍後厚度減 鍍後厚度下限需大於 0.02 MM,以免發生厚度不足狀況 (OFP00369)-{.不符.} 3. 【提醒】！本單為直立式包裝，嚴禁鍍鋅或烤漆後以STAGGER捲取 (OFP00451)-{.不符.} 4. 部分大陸料含B元素超過CNS規範管制，故請原料CNS規範之訂單不要配大陸料 (OFP00684)-{.不符.} | 訂單:2501DFD008/001 CPL <生產備註> 事項如下 . 除HGI/ HGL 訂單邊緣不噴油. 其餘皆側緣噴油 (RMK00285) | 訂單:2501DFD008/001 CR1 <生產備註> 事項如下 . 每組工輥生產之第一顆鋼捲, 檢查振動輥痕或砂輪痕 (RMK00307) | 訂單:2501DFD008/001 CR2 <生產備註> 事項如下 . 每組工輥生產之第一顆鋼捲, 檢查振動輥痕或砂輪痕 (RMK00307) | 訂單:2501DFD008/001 CG1 <生產備註> 事項如下 . SKP:下工輥RA:0.5-0.8,上工輥RA:0.5-0.8,EL:2.0±0.5%, (RMK00050) . 弓形度≦8MM/300MM 中波高≦2.5MM 邊波高≦3MM 急峻度≦0.6%. (RMK00050) . 刷輥須持續使用,並記得要噴水. (RMK00050) . TENSION LEVELLER:EL%≦0.2%,控制C-ROLL及L-ROLL來調整弓形度. (RMK00050) | 訂單:2501DFD008/001 CG2 <生產備註> 事項如下 . SKP:下工輥RA:0.5-0.8,上工輥RA:0.5-0.8,EL:2.0±0.5%, (RMK00050) . 弓形度≦8MM/300MM 中波高≦2.5MM 邊波高≦3MM 急峻度≦0.6%. (RMK00050) . 刷輥須持續使用,並記得要噴水. (RMK00050) . TENSION LEVELLER:EL%≦0.2%,控制C-ROLL及L-ROLL來調整弓形度. (RMK00050) | 訂單:2501DFD008/001 CC1 <生產備註> 事項如下 . 塗裝請使用無毒專用設備(回流管.PUMP........). (RMK00050) . 注意前處理相關設備,清潔與更換以防污染. (RMK00050) . 品檢剪切例行A4保留試片剩餘部份請暫留並貼標籤給LAB測試發泡. (RMK00050) . ★品檢注意！JIS&CNS 訂單必須每滿50噸一定要再做一次TEST (RMK00259) . 【品檢】水痕允許距板邊40mm內 (RMK00348) . 【品檢】每個母鋼最後分切的尾板需量測板形,NG送RCL切除(鍍鋅內圈捲軸效應產生的邊波) (RMK00348) . 【品檢】背面漆更換時須測試發泡試驗 *色碼(含正、背面)更換時需要測試RoHS (RMK00348) . 【品檢】A4保留試片裁切後請留下並貼標籤給LAB進行發泡測試 (RMK00348) . 因進位問題 BYF71 9u 手動計算 170.1基本檔設定170，批次檔電腦自動進位為175。于此聲明生產與相關檢測 塗佈量以170 為標準 (RMK00466) . 【捲取】注意！本單為直立式包裝。禁用STAGGER捲取送包裝！送RCL重處理例外。 (RMK00512) . 【抽氣量】白色系在CC1生產時,FINISH抽氣量請設定250,如生產中發生色差b值異常升高,請股長再加大抽氣量因應 (RMK00560) | 訂單:2501DFD008/001 CC2 <生產備註> 事項如下 . 塗裝請使用無毒專用設備(回流管.PUMP........). (RMK00050) . 注意前處理相關設備,清潔與更換以防污染. (RMK00050) . 品檢剪切例行A4保留試片剩餘部份請暫留並貼標籤給LAB測試發泡. (RMK00050) . 20120627晨會決議 CC2生產 PPGI 時請使用表調 (RMK00191) . ★品檢注意！JIS&CNS 訂單必須每滿50噸一定要再做一次TEST (RMK00259) . 【品檢】水痕允許距板邊40mm內 (RMK00348) . 【品檢】每個母鋼最後分切的尾板需量測板形,NG送RCL切除(鍍鋅內圈捲軸效應產生的邊波) (RMK00348) . 【品檢】背面漆更換時須測試發泡試驗 *色碼(含正、背面)更換時需要測試RoHS (RMK00348) . 【品檢】A4保留試片裁切後請留下並貼標籤給LAB進行發泡測試 (RMK00348) . 因進位問題 BYF71 9u 手動計算 170.1基本檔設定170，批次檔電腦自動進位為175。于此聲明生產與相關檢測 塗佈量以170 為標準 (RMK00466) . 【捲取】注意！本單為直立式包裝。禁用STAGGER捲取送包裝！送RCL重處理例外。 (RMK00512) . 【抽氣量】白色系在CC1生產時,FINISH抽氣量請設定250,如生產中發生色差b值異常升高,請股長再加大抽氣量因應 (RMK00560) | 訂單:2501DFD008/001 RCL <生產備註> 事項如下 . 【捲取】注意！本單為直立式包裝。禁用STAGGER捲取送包裝！送RCL重處理例外。 (RMK00512) | 訂單:2501DFD008/001 CCPK 無 <生產備註> 事項 | 訂單:2501DFD008/001 CGQC <品檢備註> 事項如下 . 弓形度≦8MM/300MM 中波高≦2.5MM 邊波高≦3MM 急峻度≦0.6%. (RMK00050) | 訂單:2501DFD008/001 CCQC <品檢備註> 事項如下 . 品檢剪切例行A4保留試片剩餘部份請暫留並貼標籤給LAB測試發泡. (RMK00050) . ★品檢注意！JIS&CNS 訂單必須每滿50噸一定要再做一次TEST (RMK00259) . 【品檢】水痕允許距板邊40mm內 (RMK00348) . 【品檢】每個母鋼最後分切的尾板需量測板形,NG送RCL切除(鍍鋅內圈捲軸效應產生的邊波) (RMK00348) . 【品檢】背面漆更換時須測試發泡試驗 *色碼(含正、背面)更換時需要測試RoHS (RMK00348) . 【品檢】A4保留試片裁切後請留下並貼標籤給LAB進行發泡測試 (RMK00348) . 因進位問題 BYF71 9u 手動計算 170.1基本檔設定170，批次檔電腦自動進位為175。于此聲明生產與相關檢測 塗佈量以170 為標準 (RMK00466) . 【捲取】注意！本單為直立式包裝。禁用STAGGER捲取送包裝！送RCL重處理例外。 (RMK00512) | 訂單:2501DFD008/001 TOL 無 <生產備註> 事項 |  | 訂單 2501DFD008/001 修改記錄如下: 20241219 14:10:39 (93025) 退火碼: >> S1, 用途碼: >> CIC001, 背面標示: >> S000, 訂單背面顏色(五碼): >> BYF71, 背面漆膜厚: >> NOM, 背面漆塗漆型式幾塗幾烤: >> 1, 鉻酸鹽: >> Z, 訂單厚度: >> 0.326, 訂單重: >> 15, 重量容許率(下限): >> 10, 重量容許率(上限): >> 10, 訂單寬度: >> 720, 鍍製方式: >> BC, 鋼捲內徑: >> 508, 鋼捲下限重: >> 3, 鋼捲上限重: >> 5, 壓花條件碼: >> -, 表面花紋: >> Z, GL鋅花要求下限: >> 0, GL鋅花要求上限: >> 0, 綠色識別碼: >> R2, 印刷輥號: >> -, 產品代碼: >> PPGI, 皮膜碼: >> -, 單位別: >> M, 油品種類: >> Z, 塗油量: >> Z, 包裝代碼: >> D7 , 保護膜碼: >> -, 客戶試片取樣型式: >> -, 調質碼: >> S, 套筒碼: >> E , 規格: >> CGCC-10, 製造標準: >> CNS, 表面處理劑種類: >> Z, 表面處理劑塗佈量: >> Z, 伸長率測試: >> N, 硬度測試碼: >> N, 抗拉強度測試: >> N, 降伏強度測試: >> N, 厚度變異: >> -2.4, 訂單正面顏色(五碼): >> AWF45, 正面漆膜厚: >> 25, 正面漆塗漆型式幾塗幾烤: >> 2, 修邊碼: >> Y, 重量碼: >> AW, 鋼捲捲向: >> O, 鍍層碼: >> Z08, | H:厚度偏薄 | [訂單訊息通知] 2024/12/20 2:58:31 PM 訂單訊息通知 (林善潔 >> 通知 >> Winnie Chang, Edwy Chin, Sherry Shan, YuLung Kung, Y.L. Liu, Julian Liu, Sony Su, YunTung Li) 訂單訊息 : 有指定過久鋼捲投產
PPGI | 2501DFD008/002 |  | 1. 部分大陸料含B元素超過CNS規範管制，故請原料CNS規範之訂單不要配大陸料 (OFP00684)-{.不符.} | 1. 訂單若有厚度變異，冷軋厚度公差比照烤漆計算公式 , 但最小為 1/2 公差做設定 (OFP00254)-{.不符.} 2. "偏薄要求訂單" 鍍後厚度減 鍍後厚度下限需大於 0.02 MM,以免發生厚度不足狀況 (OFP00369)-{.不符.} 3. 【提醒】！本單為直立式包裝，嚴禁鍍鋅或烤漆後以STAGGER捲取 (OFP00451)-{.不符.} 4. 部分大陸料含B元素超過CNS規範管制，故請原料CNS規範之訂單不要配大陸料 (OFP00684)-{.不符.} | 訂單:2501DFD008/002 CPL <生產備註> 事項如下 . ★A.1.訂單寬度800 mm HR標準範圍810~830 mm， 15t。預計庫存2.0*835代用 (RMK-E_CHIN) . 除HGI/ HGL 訂單邊緣不噴油. 其餘皆側緣噴油 (RMK00285) | 訂單:2501DFD008/002 CR1 <生產備註> 事項如下 . ★A.1.訂單寬度800 mm HR標準範圍810~830 mm， 15t。預計庫存2.0*835代用 (RMK-E_CHIN) . 每組工輥生產之第一顆鋼捲, 檢查振動輥痕或砂輪痕 (RMK00307) | 訂單:2501DFD008/002 CR2 <生產備註> 事項如下 . ★A.1.訂單寬度800 mm HR標準範圍810~830 mm， 15t。預計庫存2.0*835代用 (RMK-E_CHIN) . 每組工輥生產之第一顆鋼捲, 檢查振動輥痕或砂輪痕 (RMK00307) | 訂單:2501DFD008/002 CG1 <生產備註> 事項如下 . ★A.1.訂單寬度800 mm HR標準範圍810~830 mm， 15t。預計庫存2.0*835代用 (RMK-E_CHIN) . SKP:下工輥RA:0.5-0.8,上工輥RA:0.5-0.8,EL:2.0±0.5%, (RMK00050) . 弓形度≦8MM/300MM 中波高≦2.5MM 邊波高≦3MM 急峻度≦0.6%. (RMK00050) . 刷輥須持續使用,並記得要噴水. (RMK00050) . TENSION LEVELLER:EL%≦0.2%,控制C-ROLL及L-ROLL來調整弓形度. (RMK00050) | 訂單:2501DFD008/002 CG2 <生產備註> 事項如下 . ★A.1.訂單寬度800 mm HR標準範圍810~830 mm， 15t。預計庫存2.0*835代用 (RMK-E_CHIN) . SKP:下工輥RA:0.5-0.8,上工輥RA:0.5-0.8,EL:2.0±0.5%, (RMK00050) . 弓形度≦8MM/300MM 中波高≦2.5MM 邊波高≦3MM 急峻度≦0.6%. (RMK00050) . 刷輥須持續使用,並記得要噴水. (RMK00050) . TENSION LEVELLER:EL%≦0.2%,控制C-ROLL及L-ROLL來調整弓形度. (RMK00050) | 訂單:2501DFD008/002 CC1 <生產備註> 事項如下 . ★A.3.此為超修鋼捲，請烤漆品檢加強注意邊緣鼓起之確認，每顆母鋼第一分切請計畫性暫留，原因為鼓起確認 (RMK-E_CHIN) . ★A.2.烤漆出口分切限重請盡量朝下限生產，並請注意有無鼓起現象 (RMK-E_CHIN) . ★A.1.訂單寬度800 mm HR標準範圍810~830 mm， 15t。預計庫存2.0*835代用 (RMK-E_CHIN) . 塗裝請使用無毒專用設備(回流管.PUMP........). (RMK00050) . 注意前處理相關設備,清潔與更換以防污染. (RMK00050) . 品檢剪切例行A4保留試片剩餘部份請暫留並貼標籤給LAB測試發泡. (RMK00050) . ★品檢注意！JIS&CNS 訂單必須每滿50噸一定要再做一次TEST (RMK00259) . 【品檢】水痕允許距板邊40mm內 (RMK00348) . 【品檢】每個母鋼最後分切的尾板需量測板形,NG送RCL切除(鍍鋅內圈捲軸效應產生的邊波) (RMK00348) . 【品檢】背面漆更換時須測試發泡試驗 *色碼(含正、背面)更換時需要測試RoHS (RMK00348) . 【品檢】A4保留試片裁切後請留下並貼標籤給LAB進行發泡測試 (RMK00348) . 因進位問題 BYF71 9u 手動計算 170.1基本檔設定170，批次檔電腦自動進位為175。于此聲明生產與相關檢測 塗佈量以170 為標準 (RMK00466) . 【捲取】注意！本單為直立式包裝。禁用STAGGER捲取送包裝！送RCL重處理例外。 (RMK00512) . 【抽氣量】白色系在CC1生產時,FINISH抽氣量請設定250,如生產中發生色差b值異常升高,請股長再加大抽氣量因應 (RMK00560) | 訂單:2501DFD008/002 CC2 <生產備註> 事項如下 . ★A.3.此為超修鋼捲，請烤漆品檢加強注意邊緣鼓起之確認，每顆母鋼第一分切請計畫性暫留，原因為鼓起確認 (RMK-E_CHIN) . ★A.2.烤漆出口分切限重請盡量朝下限生產，並請注意有無鼓起現象 (RMK-E_CHIN) . ★A.1.訂單寬度800 mm HR標準範圍810~830 mm， 15t。預計庫存2.0*835代用 (RMK-E_CHIN) . 塗裝請使用無毒專用設備(回流管.PUMP........). (RMK00050) . 注意前處理相關設備,清潔與更換以防污染. (RMK00050) . 品檢剪切例行A4保留試片剩餘部份請暫留並貼標籤給LAB測試發泡. (RMK00050) . 20120627晨會決議 CC2生產 PPGI 時請使用表調 (RMK00191) . ★品檢注意！JIS&CNS 訂單必須每滿50噸一定要再做一次TEST (RMK00259) . 【品檢】水痕允許距板邊40mm內 (RMK00348) . 【品檢】每個母鋼最後分切的尾板需量測板形,NG送RCL切除(鍍鋅內圈捲軸效應產生的邊波) (RMK00348) . 【品檢】背面漆更換時須測試發泡試驗 *色碼(含正、背面)更換時需要測試RoHS (RMK00348) . 【品檢】A4保留試片裁切後請留下並貼標籤給LAB進行發泡測試 (RMK00348) . 因進位問題 BYF71 9u 手動計算 170.1基本檔設定170，批次檔電腦自動進位為175。于此聲明生產與相關檢測 塗佈量以170 為標準 (RMK00466) . 【捲取】注意！本單為直立式包裝。禁用STAGGER捲取送包裝！送RCL重處理例外。 (RMK00512) . 【抽氣量】白色系在CC1生產時,FINISH抽氣量請設定250,如生產中發生色差b值異常升高,請股長再加大抽氣量因應 (RMK00560) | 訂單:2501DFD008/002 RCL <生產備註> 事項如下 . ★A.3.此為超修鋼捲，請烤漆品檢加強注意邊緣鼓起之確認，每顆母鋼第一分切請計畫性暫留，原因為鼓起確認 (RMK-E_CHIN) . ★A.2.烤漆出口分切限重請盡量朝下限生產，並請注意有無鼓起現象 (RMK-E_CHIN) . 【捲取】注意！本單為直立式包裝。禁用STAGGER捲取送包裝！送RCL重處理例外。 (RMK00512) | 訂單:2501DFD008/002 CCPK 無 <生產備註> 事項 | 訂單:2501DFD008/002 CGQC <品檢備註> 事項如下 . ★A.1.訂單寬度800 mm HR標準範圍810~830 mm， 15t。預計庫存2.0*835代用 (RMK-E_CHIN) . 弓形度≦8MM/300MM 中波高≦2.5MM 邊波高≦3MM 急峻度≦0.6%. (RMK00050) | 訂單:2501DFD008/002 CCQC <品檢備註> 事項如下 . ★A.3.此為超修鋼捲，請烤漆品檢加強注意邊緣鼓起之確認，每顆母鋼第一分切請計畫性暫留，原因為鼓起確認 (RMK-E_CHIN) . ★A.2.烤漆出口分切限重請盡量朝下限生產，並請注意有無鼓起現象 (RMK-E_CHIN) . ★A.1.訂單寬度800 mm HR標準範圍810~830 mm， 15t。預計庫存2.0*835代用 (RMK-E_CHIN) . 品檢剪切例行A4保留試片剩餘部份請暫留並貼標籤給LAB測試發泡. (RMK00050) . ★品檢注意！JIS&CNS 訂單必須每滿50噸一定要再做一次TEST (RMK00259) . 【品檢】水痕允許距板邊40mm內 (RMK00348) . 【品檢】每個母鋼最後分切的尾板需量測板形,NG送RCL切除(鍍鋅內圈捲軸效應產生的邊波) (RMK00348) . 【品檢】背面漆更換時須測試發泡試驗 *色碼(含正、背面)更換時需要測試RoHS (RMK00348) . 【品檢】A4保留試片裁切後請留下並貼標籤給LAB進行發泡測試 (RMK00348) . 因進位問題 BYF71 9u 手動計算 170.1基本檔設定170，批次檔電腦自動進位為175。于此聲明生產與相關檢測 塗佈量以170 為標準 (RMK00466) . 【捲取】注意！本單為直立式包裝。禁用STAGGER捲取送包裝！送RCL重處理例外。 (RMK00512) | 訂單:2501DFD008/002 TOL 無 <生產備註> 事項 | ★A.1.訂單寬度800 mm HR標準範圍810~830 mm， 15t。預計庫存2.0*835代用^^/CPL/CR1/CR2/CG1/CG2/CC1/CC2/CGQC/CCQC/ <<.E_CHIN 2024/12/24 11:21.>> ★A.2.烤漆出口分切限重請盡量朝下限生產，並請注意有無鼓起現象^^/CC1/CC2/CCQC/RCL/^^ <<.E_CHIN 2024/12/24 11:22.>> ★A.3.此為超修鋼捲，請烤漆品檢加強注意邊緣鼓起之確認，每顆母鋼第一分切請計畫性暫留，原因為鼓起確認^^/CC1/CC2/CCQC/RCL/^^ <<.E_CHIN 2024/12/24 11:22.>> | 訂單 2501DFD008/002 修改記錄如下: 20241219 14:11:18 (93025) 退火碼: >> S1, 用途碼: >> CIC001, 背面標示: >> S000, 訂單背面顏色(五碼): >> BYF71, 背面漆膜厚: >> NOM, 背面漆塗漆型式幾塗幾烤: >> 1, 鉻酸鹽: >> Z, 訂單厚度: >> 0.326, 訂單重: >> 15, 重量容許率(下限): >> 10, 重量容許率(上限): >> 10, 訂單寬度: >> 800, 鍍製方式: >> BC, 鋼捲內徑: >> 508, 鋼捲下限重: >> 3, 鋼捲上限重: >> 5, 壓花條件碼: >> -, 表面花紋: >> Z, GL鋅花要求下限: >> 0, GL鋅花要求上限: >> 0, 綠色識別碼: >> R2, 印刷輥號: >> -, 產品代碼: >> PPGI, 皮膜碼: >> -, 單位別: >> M, 油品種類: >> Z, 塗油量: >> Z, 包裝代碼: >> D7 , 保護膜碼: >> -, 客戶試片取樣型式: >> -, 調質碼: >> S, 套筒碼: >> E , 規格: >> CGCC-10, 製造標準: >> CNS, 表面處理劑種類: >> Z, 表面處理劑塗佈量: >> Z, 伸長率測試: >> N, 硬度測試碼: >> N, 抗拉強度測試: >> N, 降伏強度測試: >> N, 厚度變異: >> -2.4, 訂單正面顏色(五碼): >> AWF45, 正面漆膜厚: >> 25, 正面漆塗漆型式幾塗幾烤: >> 2, 修邊碼: >> Y, 重量碼: >> AW, 鋼捲捲向: >> O, 鍍層碼: >> Z08, | H:厚度偏薄 | [訂單訊息通知] 2024/12/24 上午 07:24:05 *** (秦大維 >> 通知 >> Nicole Lin, Winnie Chang, Emily Hong) 訊息 : 冰箱側板低鍍層超修是被允許，但必須寫代用審覆表
PPGI | 2501DFD008/003 |  | 1. 部分大陸料含B元素超過CNS規範管制，故請原料CNS規範之訂單不要配大陸料 (OFP00684)-{.不符.} | 1. 訂單若有厚度變異，冷軋厚度公差比照烤漆計算公式 , 但最小為 1/2 公差做設定 (OFP00254)-{.不符.} 2. "偏薄要求訂單" 鍍後厚度減 鍍後厚度下限需大於 0.02 MM,以免發生厚度不足狀況 (OFP00369)-{.不符.} 3. 【提醒】！本單為直立式包裝，嚴禁鍍鋅或烤漆後以STAGGER捲取 (OFP00451)-{.不符.} 4. 部分大陸料含B元素超過CNS規範管制，故請原料CNS規範之訂單不要配大陸料 (OFP00684)-{.不符.} | 訂單:2501DFD008/003 CPL <生產備註> 事項如下 . 除HGI/ HGL 訂單邊緣不噴油. 其餘皆側緣噴油 (RMK00285) | 訂單:2501DFD008/003 CR1 <生產備註> 事項如下 . 每組工輥生產之第一顆鋼捲, 檢查振動輥痕或砂輪痕 (RMK00307) | 訂單:2501DFD008/003 CR2 <生產備註> 事項如下 . 每組工輥生產之第一顆鋼捲, 檢查振動輥痕或砂輪痕 (RMK00307) | 訂單:2501DFD008/003 CG1 <生產備註> 事項如下 . SKP:下工輥RA:0.5-0.8,上工輥RA:0.5-0.8,EL:2.0±0.5%, (RMK00050) . 弓形度≦8MM/300MM 中波高≦2.5MM 邊波高≦3MM 急峻度≦0.6%. (RMK00050) . 刷輥須持續使用,並記得要噴水. (RMK00050) . TENSION LEVELLER:EL%≦0.2%,控制C-ROLL及L-ROLL來調整弓形度. (RMK00050) | 訂單:2501DFD008/003 CG2 <生產備註> 事項如下 . SKP:下工輥RA:0.5-0.8,上工輥RA:0.5-0.8,EL:2.0±0.5%, (RMK00050) . 弓形度≦8MM/300MM 中波高≦2.5MM 邊波高≦3MM 急峻度≦0.6%. (RMK00050) . 刷輥須持續使用,並記得要噴水. (RMK00050) . TENSION LEVELLER:EL%≦0.2%,控制C-ROLL及L-ROLL來調整弓形度. (RMK00050) | 訂單:2501DFD008/003 CC1 <生產備註> 事項如下 . 塗裝請使用無毒專用設備(回流管.PUMP........). (RMK00050) . 注意前處理相關設備,清潔與更換以防污染. (RMK00050) . 品檢剪切例行A4保留試片剩餘部份請暫留並貼標籤給LAB測試發泡. (RMK00050) . ★品檢注意！JIS&CNS 訂單必須每滿50噸一定要再做一次TEST (RMK00259) . 【品檢】水痕允許距板邊40mm內 (RMK00348) . 【品檢】每個母鋼最後分切的尾板需量測板形,NG送RCL切除(鍍鋅內圈捲軸效應產生的邊波) (RMK00348) . 【品檢】背面漆更換時須測試發泡試驗 *色碼(含正、背面)更換時需要測試RoHS (RMK00348) . 【品檢】A4保留試片裁切後請留下並貼標籤給LAB進行發泡測試 (RMK00348) . 因進位問題 BYF71 9u 手動計算 170.1基本檔設定170，批次檔電腦自動進位為175。于此聲明生產與相關檢測 塗佈量以170 為標準 (RMK00466) . 【捲取】注意！本單為直立式包裝。禁用STAGGER捲取送包裝！送RCL重處理例外。 (RMK00512) | 訂單:2501DFD008/003 CC2 <生產備註> 事項如下 . 塗裝請使用無毒專用設備(回流管.PUMP........). (RMK00050) . 注意前處理相關設備,清潔與更換以防污染. (RMK00050) . 品檢剪切例行A4保留試片剩餘部份請暫留並貼標籤給LAB測試發泡. (RMK00050) . 20120627晨會決議 CC2生產 PPGI 時請使用表調 (RMK00191) . ★品檢注意！JIS&CNS 訂單必須每滿50噸一定要再做一次TEST (RMK00259) . 【品檢】水痕允許距板邊40mm內 (RMK00348) . 【品檢】每個母鋼最後分切的尾板需量測板形,NG送RCL切除(鍍鋅內圈捲軸效應產生的邊波) (RMK00348) . 【品檢】背面漆更換時須測試發泡試驗 *色碼(含正、背面)更換時需要測試RoHS (RMK00348) . 【品檢】A4保留試片裁切後請留下並貼標籤給LAB進行發泡測試 (RMK00348) . 因進位問題 BYF71 9u 手動計算 170.1基本檔設定170，批次檔電腦自動進位為175。于此聲明生產與相關檢測 塗佈量以170 為標準 (RMK00466) . 【捲取】注意！本單為直立式包裝。禁用STAGGER捲取送包裝！送RCL重處理例外。 (RMK00512) | 訂單:2501DFD008/003 RCL <生產備註> 事項如下 . 【捲取】注意！本單為直立式包裝。禁用STAGGER捲取送包裝！送RCL重處理例外。 (RMK00512) | 訂單:2501DFD008/003 CCPK 無 <生產備註> 事項 | 訂單:2501DFD008/003 CGQC <品檢備註> 事項如下 . 弓形度≦8MM/300MM 中波高≦2.5MM 邊波高≦3MM 急峻度≦0.6%. (RMK00050) | 訂單:2501DFD008/003 CCQC <品檢備註> 事項如下 . 品檢剪切例行A4保留試片剩餘部份請暫留並貼標籤給LAB測試發泡. (RMK00050) . ★品檢注意！JIS&CNS 訂單必須每滿50噸一定要再做一次TEST (RMK00259) . 【品檢】水痕允許距板邊40mm內 (RMK00348) . 【品檢】每個母鋼最後分切的尾板需量測板形,NG送RCL切除(鍍鋅內圈捲軸效應產生的邊波) (RMK00348) . 【品檢】背面漆更換時須測試發泡試驗 *色碼(含正、背面)更換時需要測試RoHS (RMK00348) . 【品檢】A4保留試片裁切後請留下並貼標籤給LAB進行發泡測試 (RMK00348) . 因進位問題 BYF71 9u 手動計算 170.1基本檔設定170，批次檔電腦自動進位為175。于此聲明生產與相關檢測 塗佈量以170 為標準 (RMK00466) . 【捲取】注意！本單為直立式包裝。禁用STAGGER捲取送包裝！送RCL重處理例外。 (RMK00512) | 訂單:2501DFD008/003 TOL 無 <生產備註> 事項 |  | 訂單 2501DFD008/003 修改記錄如下: 20241219 14:11:59 (93025) 退火碼: >> S1, 用途碼: >> CIC001, 背面標示: >> S000, 訂單背面顏色(五碼): >> BYF71, 背面漆膜厚: >> NOM, 背面漆塗漆型式幾塗幾烤: >> 1, 鉻酸鹽: >> Z, 訂單厚度: >> 0.326, 訂單重: >> 15, 重量容許率(下限): >> 10, 重量容許率(上限): >> 10, 訂單寬度: >> 720, 鍍製方式: >> BC, 鋼捲內徑: >> 508, 鋼捲下限重: >> 3, 鋼捲上限重: >> 5, 壓花條件碼: >> -, 表面花紋: >> Z, GL鋅花要求下限: >> 0, GL鋅花要求上限: >> 0, 綠色識別碼: >> R2, 印刷輥號: >> -, 產品代碼: >> PPGI, 皮膜碼: >> -, 單位別: >> M, 油品種類: >> Z, 塗油量: >> Z, 包裝代碼: >> D7 , 保護膜碼: >> -, 客戶試片取樣型式: >> -, 調質碼: >> S, 套筒碼: >> E , 規格: >> CGCC-10, 製造標準: >> CNS, 表面處理劑種類: >> Z, 表面處理劑塗佈量: >> Z, 伸長率測試: >> N, 硬度測試碼: >> N, 抗拉強度測試: >> N, 降伏強度測試: >> N, 厚度變異: >> -2.4, 訂單正面顏色(五碼): >> ABF54, 正面漆膜厚: >> 25, 正面漆塗漆型式幾塗幾烤: >> 2, 修邊碼: >> Y, 重量碼: >> AW, 鋼捲捲向: >> O, 鍍層碼: >> Z08, | H:厚度偏薄 | [訂單訊息通知] 2024/12/20 2:58:32 PM 訂單訊息通知 (林善潔 >> 通知 >> Winnie Chang, Edwy Chin, Sherry Shan, YuLung Kung, Y.L. Liu, Julian Liu, Sony Su, YunTung Li) 訂單訊息 : 有指定過久鋼捲投產
PPGI | 2501DFD008/004 |  | 1. 部分大陸料含B元素超過CNS規範管制，故請原料CNS規範之訂單不要配大陸料 (OFP00684)-{.不符.} | 1. 訂單若有厚度變異，冷軋厚度公差比照烤漆計算公式 , 但最小為 1/2 公差做設定 (OFP00254)-{.不符.} 2. "偏薄要求訂單" 鍍後厚度減 鍍後厚度下限需大於 0.02 MM,以免發生厚度不足狀況 (OFP00369)-{.不符.} 3. 【提醒】！本單為直立式包裝，嚴禁鍍鋅或烤漆後以STAGGER捲取 (OFP00451)-{.不符.} 4. 部分大陸料含B元素超過CNS規範管制，故請原料CNS規範之訂單不要配大陸料 (OFP00684)-{.不符.} | 訂單:2501DFD008/004 CPL <生產備註> 事項如下 . 除HGI/ HGL 訂單邊緣不噴油. 其餘皆側緣噴油 (RMK00285) | 訂單:2501DFD008/004 CR1 <生產備註> 事項如下 . 每組工輥生產之第一顆鋼捲, 檢查振動輥痕或砂輪痕 (RMK00307) | 訂單:2501DFD008/004 CR2 <生產備註> 事項如下 . 每組工輥生產之第一顆鋼捲, 檢查振動輥痕或砂輪痕 (RMK00307) | 訂單:2501DFD008/004 CG1 <生產備註> 事項如下 . SKP:下工輥RA:0.5-0.8,上工輥RA:0.5-0.8,EL:2.0±0.5%, (RMK00050) . 弓形度≦8MM/300MM 中波高≦2.5MM 邊波高≦3MM 急峻度≦0.6%. (RMK00050) . 刷輥須持續使用,並記得要噴水. (RMK00050) . TENSION LEVELLER:EL%≦0.2%,控制C-ROLL及L-ROLL來調整弓形度. (RMK00050) | 訂單:2501DFD008/004 CG2 <生產備註> 事項如下 . SKP:下工輥RA:0.5-0.8,上工輥RA:0.5-0.8,EL:2.0±0.5%, (RMK00050) . 弓形度≦8MM/300MM 中波高≦2.5MM 邊波高≦3MM 急峻度≦0.6%. (RMK00050) . 刷輥須持續使用,並記得要噴水. (RMK00050) . TENSION LEVELLER:EL%≦0.2%,控制C-ROLL及L-ROLL來調整弓形度. (RMK00050) | 訂單:2501DFD008/004 CC1 <生產備註> 事項如下 . 塗裝請使用無毒專用設備(回流管.PUMP........). (RMK00050) . 注意前處理相關設備,清潔與更換以防污染. (RMK00050) . 品檢剪切例行A4保留試片剩餘部份請暫留並貼標籤給LAB測試發泡. (RMK00050) . ★品檢注意！JIS&CNS 訂單必須每滿50噸一定要再做一次TEST (RMK00259) . ★注意！AYF632,ABF522,ABF532 自2015/05/13起,為改善色差原液黏度降至80秒。 (RMK00321) . 塗裝室調整黏度時請注意原液黏度80" (RMK00321) . 【品檢】水痕允許距板邊40mm內 (RMK00348) . 【品檢】每個母鋼最後分切的尾板需量測板形,NG送RCL切除(鍍鋅內圈捲軸效應產生的邊波) (RMK00348) . 【品檢】背面漆更換時須測試發泡試驗 *色碼(含正、背面)更換時需要測試RoHS (RMK00348) . 【品檢】A4保留試片裁切後請留下並貼標籤給LAB進行發泡測試 (RMK00348) . 因進位問題 BYF71 9u 手動計算 170.1基本檔設定170，批次檔電腦自動進位為175。于此聲明生產與相關檢測 塗佈量以170 為標準 (RMK00466) . 【捲取】注意！本單為直立式包裝。禁用STAGGER捲取送包裝！送RCL重處理例外。 (RMK00512) | 訂單:2501DFD008/004 CC2 <生產備註> 事項如下 . 塗裝請使用無毒專用設備(回流管.PUMP........). (RMK00050) . 注意前處理相關設備,清潔與更換以防污染. (RMK00050) . 品檢剪切例行A4保留試片剩餘部份請暫留並貼標籤給LAB測試發泡. (RMK00050) . 20120627晨會決議 CC2生產 PPGI 時請使用表調 (RMK00191) . ★品檢注意！JIS&CNS 訂單必須每滿50噸一定要再做一次TEST (RMK00259) . ★注意！AYF632,ABF522,ABF532 自2015/05/13起,為改善色差原液黏度降至80秒。 (RMK00321) . 塗裝室調整黏度時請注意原液黏度80" (RMK00321) . 【品檢】水痕允許距板邊40mm內 (RMK00348) . 【品檢】每個母鋼最後分切的尾板需量測板形,NG送RCL切除(鍍鋅內圈捲軸效應產生的邊波) (RMK00348) . 【品檢】背面漆更換時須測試發泡試驗 *色碼(含正、背面)更換時需要測試RoHS (RMK00348) . 【品檢】A4保留試片裁切後請留下並貼標籤給LAB進行發泡測試 (RMK00348) . 因進位問題 BYF71 9u 手動計算 170.1基本檔設定170，批次檔電腦自動進位為175。于此聲明生產與相關檢測 塗佈量以170 為標準 (RMK00466) . 【捲取】注意！本單為直立式包裝。禁用STAGGER捲取送包裝！送RCL重處理例外。 (RMK00512) | 訂單:2501DFD008/004 RCL <生產備註> 事項如下 . 【捲取】注意！本單為直立式包裝。禁用STAGGER捲取送包裝！送RCL重處理例外。 (RMK00512) | 訂單:2501DFD008/004 CCPK 無 <生產備註> 事項 | 訂單:2501DFD008/004 CGQC <品檢備註> 事項如下 . 弓形度≦8MM/300MM 中波高≦2.5MM 邊波高≦3MM 急峻度≦0.6%. (RMK00050) | 訂單:2501DFD008/004 CCQC <品檢備註> 事項如下 . 品檢剪切例行A4保留試片剩餘部份請暫留並貼標籤給LAB測試發泡. (RMK00050) . ★品檢注意！JIS&CNS 訂單必須每滿50噸一定要再做一次TEST (RMK00259) . 【品檢】水痕允許距板邊40mm內 (RMK00348) . 【品檢】每個母鋼最後分切的尾板需量測板形,NG送RCL切除(鍍鋅內圈捲軸效應產生的邊波) (RMK00348) . 【品檢】背面漆更換時須測試發泡試驗 *色碼(含正、背面)更換時需要測試RoHS (RMK00348) . 【品檢】A4保留試片裁切後請留下並貼標籤給LAB進行發泡測試 (RMK00348) . 因進位問題 BYF71 9u 手動計算 170.1基本檔設定170，批次檔電腦自動進位為175。于此聲明生產與相關檢測 塗佈量以170 為標準 (RMK00466) . 【捲取】注意！本單為直立式包裝。禁用STAGGER捲取送包裝！送RCL重處理例外。 (RMK00512) | 訂單:2501DFD008/004 TOL 無 <生產備註> 事項 |  | 訂單 2501DFD008/004 修改記錄如下: 20241219 14:12:37 (93025) 退火碼: >> S1, 用途碼: >> CIC001, 背面標示: >> S000, 訂單背面顏色(五碼): >> BYF71, 背面漆膜厚: >> NOM, 背面漆塗漆型式幾塗幾烤: >> 1, 鉻酸鹽: >> Z, 訂單厚度: >> 0.326, 訂單重: >> 15, 重量容許率(下限): >> 10, 重量容許率(上限): >> 10, 訂單寬度: >> 720, 鍍製方式: >> BC, 鋼捲內徑: >> 508, 鋼捲下限重: >> 3, 鋼捲上限重: >> 5, 壓花條件碼: >> -, 表面花紋: >> Z, GL鋅花要求下限: >> 0, GL鋅花要求上限: >> 0, 綠色識別碼: >> R2, 印刷輥號: >> -, 產品代碼: >> PPGI, 皮膜碼: >> -, 單位別: >> M, 油品種類: >> Z, 塗油量: >> Z, 包裝代碼: >> D7 , 保護膜碼: >> -, 客戶試片取樣型式: >> -, 調質碼: >> S, 套筒碼: >> E , 規格: >> CGCC-10, 製造標準: >> CNS, 表面處理劑種類: >> Z, 表面處理劑塗佈量: >> Z, 伸長率測試: >> N, 硬度測試碼: >> N, 抗拉強度測試: >> N, 降伏強度測試: >> N, 厚度變異: >> -2.4, 訂單正面顏色(五碼): >> AYF63, 正面漆膜厚: >> 25, 正面漆塗漆型式幾塗幾烤: >> 2, 修邊碼: >> Y, 重量碼: >> AW, 鋼捲捲向: >> O, 鍍層碼: >> Z08, | H:厚度偏薄
PPGI | 2501DFD008/005 |  | 1. 部分大陸料含B元素超過CNS規範管制，故請原料CNS規範之訂單不要配大陸料 (OFP00684)-{.不符.} | 1. 訂單若有厚度變異，冷軋厚度公差比照烤漆計算公式 , 但最小為 1/2 公差做設定 (OFP00254)-{.不符.} 2. "偏薄要求訂單" 鍍後厚度減 鍍後厚度下限需大於 0.02 MM,以免發生厚度不足狀況 (OFP00369)-{.不符.} 3. 部分大陸料含B元素超過CNS規範管制，故請原料CNS規範之訂單不要配大陸料 (OFP00684)-{.不符.} | 訂單:2501DFD008/005 CPL <生產備註> 事項如下 . ★A.1.訂單寬度800 mm HR標準範圍810~830 mm， 15t。預計庫存2.0*835代用 (RMK-E_CHIN) . 除HGI/ HGL 訂單邊緣不噴油. 其餘皆側緣噴油 (RMK00285) | 訂單:2501DFD008/005 CR1 <生產備註> 事項如下 . ★A.1.訂單寬度800 mm HR標準範圍810~830 mm， 15t。預計庫存2.0*835代用 (RMK-E_CHIN) . 每組工輥生產之第一顆鋼捲, 檢查振動輥痕或砂輪痕 (RMK00307) | 訂單:2501DFD008/005 CR2 <生產備註> 事項如下 . ★A.1.訂單寬度800 mm HR標準範圍810~830 mm， 15t。預計庫存2.0*835代用 (RMK-E_CHIN) . 每組工輥生產之第一顆鋼捲, 檢查振動輥痕或砂輪痕 (RMK00307) | 訂單:2501DFD008/005 CG1 <生產備註> 事項如下 . ★A.1.訂單寬度800 mm HR標準範圍810~830 mm， 15t。預計庫存2.0*835代用 (RMK-E_CHIN) . SKP:下工輥RA:0.5-0.8,上工輥RA:0.5-0.8,EL:2.0±0.5%, (RMK00050) . 弓形度≦8MM/300MM 中波高≦2.5MM 邊波高≦3MM 急峻度≦0.6%. (RMK00050) . 刷輥須持續使用,並記得要噴水. (RMK00050) . TENSION LEVELLER:EL%≦0.2%,控制C-ROLL及L-ROLL來調整弓形度. (RMK00050) | 訂單:2501DFD008/005 CG2 <生產備註> 事項如下 . ★A.1.訂單寬度800 mm HR標準範圍810~830 mm， 15t。預計庫存2.0*835代用 (RMK-E_CHIN) . SKP:下工輥RA:0.5-0.8,上工輥RA:0.5-0.8,EL:2.0±0.5%, (RMK00050) . 弓形度≦8MM/300MM 中波高≦2.5MM 邊波高≦3MM 急峻度≦0.6%. (RMK00050) . 刷輥須持續使用,並記得要噴水. (RMK00050) . TENSION LEVELLER:EL%≦0.2%,控制C-ROLL及L-ROLL來調整弓形度. (RMK00050) | 訂單:2501DFD008/005 CC1 <生產備註> 事項如下 . ★A.3.此為超修鋼捲，請烤漆品檢加強注意邊緣鼓起之確認，每顆母鋼第一分切請計畫性暫留，原因為鼓起確認 (RMK-E_CHIN) . ★A.2.烤漆出口分切限重請盡量朝下限生產，並請注意有無鼓起現象 (RMK-E_CHIN) . ★A.1.訂單寬度800 mm HR標準範圍810~830 mm， 15t。預計庫存2.0*835代用 (RMK-E_CHIN) . 塗裝請使用無毒專用設備(回流管.PUMP........). (RMK00050) . 注意前處理相關設備,清潔與更換以防污染. (RMK00050) . 品檢剪切例行A4保留試片剩餘部份請暫留並貼標籤給LAB測試發泡. (RMK00050) . ★品檢注意！JIS&CNS 訂單必須每滿50噸一定要再做一次TEST (RMK00259) . ★注意！AYF632,ABF522,ABF532 自2015/05/13起,為改善色差原液黏度降至80秒。 (RMK00321) . 塗裝室調整黏度時請注意原液黏度80" (RMK00321) . 【品檢】水痕允許距板邊40mm內 (RMK00348) . 【品檢】每個母鋼最後分切的尾板需量測板形,NG送RCL切除(鍍鋅內圈捲軸效應產生的邊波) (RMK00348) . 【品檢】背面漆更換時須測試發泡試驗 *色碼(含正、背面)更換時需要測試RoHS (RMK00348) . 【品檢】A4保留試片裁切後請留下並貼標籤給LAB進行發泡測試 (RMK00348) . 因進位問題 BYF71 9u 手動計算 170.1基本檔設定170，批次檔電腦自動進位為175。于此聲明生產與相關檢測 塗佈量以170 為標準 (RMK00466) | 訂單:2501DFD008/005 CC2 <生產備註> 事項如下 . ★A.3.此為超修鋼捲，請烤漆品檢加強注意邊緣鼓起之確認，每顆母鋼第一分切請計畫性暫留，原因為鼓起確認 (RMK-E_CHIN) . ★A.2.烤漆出口分切限重請盡量朝下限生產，並請注意有無鼓起現象 (RMK-E_CHIN) . ★A.1.訂單寬度800 mm HR標準範圍810~830 mm， 15t。預計庫存2.0*835代用 (RMK-E_CHIN) . 塗裝請使用無毒專用設備(回流管.PUMP........). (RMK00050) . 注意前處理相關設備,清潔與更換以防污染. (RMK00050) . 品檢剪切例行A4保留試片剩餘部份請暫留並貼標籤給LAB測試發泡. (RMK00050) . 20120627晨會決議 CC2生產 PPGI 時請使用表調 (RMK00191) . ★品檢注意！JIS&CNS 訂單必須每滿50噸一定要再做一次TEST (RMK00259) . ★注意！AYF632,ABF522,ABF532 自2015/05/13起,為改善色差原液黏度降至80秒。 (RMK00321) . 塗裝室調整黏度時請注意原液黏度80" (RMK00321) . 【品檢】水痕允許距板邊40mm內 (RMK00348) . 【品檢】每個母鋼最後分切的尾板需量測板形,NG送RCL切除(鍍鋅內圈捲軸效應產生的邊波) (RMK00348) . 【品檢】背面漆更換時須測試發泡試驗 *色碼(含正、背面)更換時需要測試RoHS (RMK00348) . 【品檢】A4保留試片裁切後請留下並貼標籤給LAB進行發泡測試 (RMK00348) . 因進位問題 BYF71 9u 手動計算 170.1基本檔設定170，批次檔電腦自動進位為175。于此聲明生產與相關檢測 塗佈量以170 為標準 (RMK00466) | 訂單:2501DFD008/005 RCL <生產備註> 事項如下 . ★A.3.此為超修鋼捲，請烤漆品檢加強注意邊緣鼓起之確認，每顆母鋼第一分切請計畫性暫留，原因為鼓起確認 (RMK-E_CHIN) . ★A.2.烤漆出口分切限重請盡量朝下限生產，並請注意有無鼓起現象 (RMK-E_CHIN) | 訂單:2501DFD008/005 CCPK 無 <生產備註> 事項 | 訂單:2501DFD008/005 CGQC <品檢備註> 事項如下 . ★A.1.訂單寬度800 mm HR標準範圍810~830 mm， 15t。預計庫存2.0*835代用 (RMK-E_CHIN) . 弓形度≦8MM/300MM 中波高≦2.5MM 邊波高≦3MM 急峻度≦0.6%. (RMK00050) | 訂單:2501DFD008/005 CCQC <品檢備註> 事項如下 . ★A.3.此為超修鋼捲，請烤漆品檢加強注意邊緣鼓起之確認，每顆母鋼第一分切請計畫性暫留，原因為鼓起確認 (RMK-E_CHIN) . ★A.2.烤漆出口分切限重請盡量朝下限生產，並請注意有無鼓起現象 (RMK-E_CHIN) . ★A.1.訂單寬度800 mm HR標準範圍810~830 mm， 15t。預計庫存2.0*835代用 (RMK-E_CHIN) . 品檢剪切例行A4保留試片剩餘部份請暫留並貼標籤給LAB測試發泡. (RMK00050) . ★品檢注意！JIS&CNS 訂單必須每滿50噸一定要再做一次TEST (RMK00259) . 【品檢】水痕允許距板邊40mm內 (RMK00348) . 【品檢】每個母鋼最後分切的尾板需量測板形,NG送RCL切除(鍍鋅內圈捲軸效應產生的邊波) (RMK00348) . 【品檢】背面漆更換時須測試發泡試驗 *色碼(含正、背面)更換時需要測試RoHS (RMK00348) . 【品檢】A4保留試片裁切後請留下並貼標籤給LAB進行發泡測試 (RMK00348) . 因進位問題 BYF71 9u 手動計算 170.1基本檔設定170，批次檔電腦自動進位為175。于此聲明生產與相關檢測 塗佈量以170 為標準 (RMK00466) | 訂單:2501DFD008/005 TOL 無 <生產備註> 事項 | ★A.1.訂單寬度800 mm HR標準範圍810~830 mm， 15t。預計庫存2.0*835代用^^/CPL/CR1/CR2/CG1/CG2/CC1/CC2/CGQC/CCQC/ <<.E_CHIN 2024/12/24 11:24.>> ★A.2.烤漆出口分切限重請盡量朝下限生產，並請注意有無鼓起現象^^/CC1/CC2/CCQC/RCL/^^ <<.E_CHIN 2024/12/24 11:24.>> ★A.3.此為超修鋼捲，請烤漆品檢加強注意邊緣鼓起之確認，每顆母鋼第一分切請計畫性暫留，原因為鼓起確認^^/CC1/CC2/CCQC/RCL/^^ <<.E_CHIN 2024/12/24 11:24.>> | 訂單 2501DFD008/005 修改記錄如下: 20241219 14:13:10 (93025) 退火碼: >> S1, 用途碼: >> CIC001, 背面標示: >> S000, 訂單背面顏色(五碼): >> BYF71, 背面漆膜厚: >> NOM, 背面漆塗漆型式幾塗幾烤: >> 1, 鉻酸鹽: >> Z, 訂單厚度: >> 0.326, 訂單重: >> 15, 重量容許率(下限): >> 10, 重量容許率(上限): >> 10, 訂單寬度: >> 800, 鍍製方式: >> BC, 鋼捲內徑: >> 508, 鋼捲下限重: >> 3, 鋼捲上限重: >> 5, 壓花條件碼: >> -, 表面花紋: >> Z, GL鋅花要求下限: >> 0, GL鋅花要求上限: >> 0, 綠色識別碼: >> R2, 印刷輥號: >> -, 產品代碼: >> PPGI, 皮膜碼: >> -, 單位別: >> M, 油品種類: >> Z, 塗油量: >> Z, 包裝代碼: >> S3 , 保護膜碼: >> -, 客戶試片取樣型式: >> -, 調質碼: >> S, 套筒碼: >> E , 規格: >> CGCC-10, 製造標準: >> CNS, 表面處理劑種類: >> Z, 表面處理劑塗佈量: >> Z, 伸長率測試: >> N, 硬度測試碼: >> N, 抗拉強度測試: >> N, 降伏強度測試: >> N, 厚度變異: >> -2.4, 訂單正面顏色(五碼): >> AYF63, 正面漆膜厚: >> 25, 正面漆塗漆型式幾塗幾烤: >> 2, 修邊碼: >> Y, 重量碼: >> AW, 鋼捲捲向: >> O, 鍍層碼: >> Z08, | H:厚度偏薄 | [訂單訊息通知] 2024/12/24 上午 08:16:20 *** (秦大維 >> 通知 >> Nicole Lin, Winnie Chang, Emily Hong) 訊息 : 冰箱側板低鍍層超修是被允許，但必須寫代用審覆表
PPGI | 2501DFD008/006 |  | 1. 部分大陸料含B元素超過CNS規範管制，故請原料CNS規範之訂單不要配大陸料 (OFP00684)-{.不符.} | 1. 訂單若有厚度變異，冷軋厚度公差比照烤漆計算公式 , 但最小為 1/2 公差做設定 (OFP00254)-{.不符.} 2. "偏薄要求訂單" 鍍後厚度減 鍍後厚度下限需大於 0.02 MM,以免發生厚度不足狀況 (OFP00369)-{.不符.} 3. 【提醒】！本單為直立式包裝，嚴禁鍍鋅或烤漆後以STAGGER捲取 (OFP00451)-{.不符.} 4. 部分大陸料含B元素超過CNS規範管制，故請原料CNS規範之訂單不要配大陸料 (OFP00684)-{.不符.} | 訂單:2501DFD008/006 CPL <生產備註> 事項如下 . ★A.1.訂單寬度800 mm HR標準範圍810~830 mm， 15t。預計庫存2.0*835代用 (RMK-E_CHIN) . 除HGI/ HGL 訂單邊緣不噴油. 其餘皆側緣噴油 (RMK00285) | 訂單:2501DFD008/006 CR1 <生產備註> 事項如下 . ★A.1.訂單寬度800 mm HR標準範圍810~830 mm， 15t。預計庫存2.0*835代用 (RMK-E_CHIN) . 每組工輥生產之第一顆鋼捲, 檢查振動輥痕或砂輪痕 (RMK00307) | 訂單:2501DFD008/006 CR2 <生產備註> 事項如下 . ★A.1.訂單寬度800 mm HR標準範圍810~830 mm， 15t。預計庫存2.0*835代用 (RMK-E_CHIN) . 每組工輥生產之第一顆鋼捲, 檢查振動輥痕或砂輪痕 (RMK00307) | 訂單:2501DFD008/006 CG1 <生產備註> 事項如下 . ★A.1.訂單寬度800 mm HR標準範圍810~830 mm， 15t。預計庫存2.0*835代用 (RMK-E_CHIN) . SKP:下工輥RA:0.5-0.8,上工輥RA:0.5-0.8,EL:2.0±0.5%, (RMK00050) . 弓形度≦8MM/300MM 中波高≦2.5MM 邊波高≦3MM 急峻度≦0.6%. (RMK00050) . 刷輥須持續使用,並記得要噴水. (RMK00050) . TENSION LEVELLER:EL%≦0.2%,控制C-ROLL及L-ROLL來調整弓形度. (RMK00050) | 訂單:2501DFD008/006 CG2 <生產備註> 事項如下 . ★A.1.訂單寬度800 mm HR標準範圍810~830 mm， 15t。預計庫存2.0*835代用 (RMK-E_CHIN) . SKP:下工輥RA:0.5-0.8,上工輥RA:0.5-0.8,EL:2.0±0.5%, (RMK00050) . 弓形度≦8MM/300MM 中波高≦2.5MM 邊波高≦3MM 急峻度≦0.6%. (RMK00050) . 刷輥須持續使用,並記得要噴水. (RMK00050) . TENSION LEVELLER:EL%≦0.2%,控制C-ROLL及L-ROLL來調整弓形度. (RMK00050) | 訂單:2501DFD008/006 CC1 <生產備註> 事項如下 . ★A.3.此為超修鋼捲，請烤漆品檢加強注意邊緣鼓起之確認，每顆母鋼第一分切請計畫性暫留，原因為鼓起確認 (RMK-E_CHIN) . ★A.2.烤漆出口分切限重請盡量朝下限生產，並請注意有無鼓起現象 (RMK-E_CHIN) . ★A.1.訂單寬度800 mm HR標準範圍810~830 mm， 15t。預計庫存2.0*835代用 (RMK-E_CHIN) . 塗裝請使用無毒專用設備(回流管.PUMP........). (RMK00050) . 注意前處理相關設備,清潔與更換以防污染. (RMK00050) . 品檢剪切例行A4保留試片剩餘部份請暫留並貼標籤給LAB測試發泡. (RMK00050) . ★品檢注意！JIS&CNS 訂單必須每滿50噸一定要再做一次TEST (RMK00259) . 【品檢】水痕允許距板邊40mm內 (RMK00348) . 【品檢】每個母鋼最後分切的尾板需量測板形,NG送RCL切除(鍍鋅內圈捲軸效應產生的邊波) (RMK00348) . 【品檢】背面漆更換時須測試發泡試驗 *色碼(含正、背面)更換時需要測試RoHS (RMK00348) . 【品檢】A4保留試片裁切後請留下並貼標籤給LAB進行發泡測試 (RMK00348) . 因進位問題 BYF71 9u 手動計算 170.1基本檔設定170，批次檔電腦自動進位為175。于此聲明生產與相關檢測 塗佈量以170 為標準 (RMK00466) . 【捲取】注意！本單為直立式包裝。禁用STAGGER捲取送包裝！送RCL重處理例外。 (RMK00512) | 訂單:2501DFD008/006 CC2 <生產備註> 事項如下 . ★A.3.此為超修鋼捲，請烤漆品檢加強注意邊緣鼓起之確認，每顆母鋼第一分切請計畫性暫留，原因為鼓起確認 (RMK-E_CHIN) . ★A.2.烤漆出口分切限重請盡量朝下限生產，並請注意有無鼓起現象 (RMK-E_CHIN) . ★A.1.訂單寬度800 mm HR標準範圍810~830 mm， 15t。預計庫存2.0*835代用 (RMK-E_CHIN) . 塗裝請使用無毒專用設備(回流管.PUMP........). (RMK00050) . 注意前處理相關設備,清潔與更換以防污染. (RMK00050) . 品檢剪切例行A4保留試片剩餘部份請暫留並貼標籤給LAB測試發泡. (RMK00050) . 20120627晨會決議 CC2生產 PPGI 時請使用表調 (RMK00191) . ★品檢注意！JIS&CNS 訂單必須每滿50噸一定要再做一次TEST (RMK00259) . 【品檢】水痕允許距板邊40mm內 (RMK00348) . 【品檢】每個母鋼最後分切的尾板需量測板形,NG送RCL切除(鍍鋅內圈捲軸效應產生的邊波) (RMK00348) . 【品檢】背面漆更換時須測試發泡試驗 *色碼(含正、背面)更換時需要測試RoHS (RMK00348) . 【品檢】A4保留試片裁切後請留下並貼標籤給LAB進行發泡測試 (RMK00348) . 因進位問題 BYF71 9u 手動計算 170.1基本檔設定170，批次檔電腦自動進位為175。于此聲明生產與相關檢測 塗佈量以170 為標準 (RMK00466) . 【捲取】注意！本單為直立式包裝。禁用STAGGER捲取送包裝！送RCL重處理例外。 (RMK00512) | 訂單:2501DFD008/006 RCL <生產備註> 事項如下 . ★A.3.此為超修鋼捲，請烤漆品檢加強注意邊緣鼓起之確認，每顆母鋼第一分切請計畫性暫留，原因為鼓起確認 (RMK-E_CHIN) . ★A.2.烤漆出口分切限重請盡量朝下限生產，並請注意有無鼓起現象 (RMK-E_CHIN) . 【捲取】注意！本單為直立式包裝。禁用STAGGER捲取送包裝！送RCL重處理例外。 (RMK00512) | 訂單:2501DFD008/006 CCPK 無 <生產備註> 事項 | 訂單:2501DFD008/006 CGQC <品檢備註> 事項如下 . ★A.1.訂單寬度800 mm HR標準範圍810~830 mm， 15t。預計庫存2.0*835代用 (RMK-E_CHIN) . 弓形度≦8MM/300MM 中波高≦2.5MM 邊波高≦3MM 急峻度≦0.6%. (RMK00050) | 訂單:2501DFD008/006 CCQC <品檢備註> 事項如下 . ★A.3.此為超修鋼捲，請烤漆品檢加強注意邊緣鼓起之確認，每顆母鋼第一分切請計畫性暫留，原因為鼓起確認 (RMK-E_CHIN) . ★A.2.烤漆出口分切限重請盡量朝下限生產，並請注意有無鼓起現象 (RMK-E_CHIN) . ★A.1.訂單寬度800 mm HR標準範圍810~830 mm， 15t。預計庫存2.0*835代用 (RMK-E_CHIN) . 品檢剪切例行A4保留試片剩餘部份請暫留並貼標籤給LAB測試發泡. (RMK00050) . ★品檢注意！JIS&CNS 訂單必須每滿50噸一定要再做一次TEST (RMK00259) . 【品檢】水痕允許距板邊40mm內 (RMK00348) . 【品檢】每個母鋼最後分切的尾板需量測板形,NG送RCL切除(鍍鋅內圈捲軸效應產生的邊波) (RMK00348) . 【品檢】背面漆更換時須測試發泡試驗 *色碼(含正、背面)更換時需要測試RoHS (RMK00348) . 【品檢】A4保留試片裁切後請留下並貼標籤給LAB進行發泡測試 (RMK00348) . 因進位問題 BYF71 9u 手動計算 170.1基本檔設定170，批次檔電腦自動進位為175。于此聲明生產與相關檢測 塗佈量以170 為標準 (RMK00466) . 【捲取】注意！本單為直立式包裝。禁用STAGGER捲取送包裝！送RCL重處理例外。 (RMK00512) | 訂單:2501DFD008/006 TOL 無 <生產備註> 事項 | ★A.1.訂單寬度800 mm HR標準範圍810~830 mm， 15t。預計庫存2.0*835代用^^/CPL/CR1/CR2/CG1/CG2/CC1/CC2/CGQC/CCQC/ <<.E_CHIN 2024/12/24 11:25.>> ★A.2.烤漆出口分切限重請盡量朝下限生產，並請注意有無鼓起現象^^/CC1/CC2/CCQC/RCL/^^ <<.E_CHIN 2024/12/24 11:25.>> ★A.3.此為超修鋼捲，請烤漆品檢加強注意邊緣鼓起之確認，每顆母鋼第一分切請計畫性暫留，原因為鼓起確認^^/CC1/CC2/CCQC/RCL/^^ <<.E_CHIN 2024/12/24 11:26.>> | 訂單 2501DFD008/006 修改記錄如下: 20241219 14:13:45 (93025) 退火碼: >> S1, 用途碼: >> CIC001, 背面標示: >> S000, 訂單背面顏色(五碼): >> BYF71, 背面漆膜厚: >> NOM, 背面漆塗漆型式幾塗幾烤: >> 1, 鉻酸鹽: >> Z, 訂單厚度: >> 0.326, 訂單重: >> 15, 重量容許率(下限): >> 10, 重量容許率(上限): >> 10, 訂單寬度: >> 800, 鍍製方式: >> BC, 鋼捲內徑: >> 508, 鋼捲下限重: >> 3, 鋼捲上限重: >> 5, 壓花條件碼: >> -, 表面花紋: >> Z, GL鋅花要求下限: >> 0, GL鋅花要求上限: >> 0, 綠色識別碼: >> R2, 印刷輥號: >> -, 產品代碼: >> PPGI, 皮膜碼: >> -, 單位別: >> M, 油品種類: >> Z, 塗油量: >> Z, 包裝代碼: >> D7 , 保護膜碼: >> -, 客戶試片取樣型式: >> -, 調質碼: >> S, 套筒碼: >> E , 規格: >> CGCC-10, 製造標準: >> CNS, 表面處理劑種類: >> Z, 表面處理劑塗佈量: >> Z, 伸長率測試: >> N, 硬度測試碼: >> N, 抗拉強度測試: >> N, 降伏強度測試: >> N, 厚度變異: >> -2.4, 訂單正面顏色(五碼): >> AYF81, 正面漆膜厚: >> 25, 正面漆塗漆型式幾塗幾烤: >> 2, 修邊碼: >> Y, 重量碼: >> AW, 鋼捲捲向: >> O, 鍍層碼: >> Z08, | H:厚度偏薄 | [訂單訊息通知] 2024/12/24 8:23:27 AM 訂單訊息通知 (秦大維 >> 通知 >> Nicole Lin, Winnie Chang, Emily Hong) 訂單訊息 : 冰箱側板低鍍層超修是被允許，但必須寫代用審覆表
PPGI | 2501DFD008/007 |  | 1. 部分大陸料含B元素超過CNS規範管制，故請原料CNS規範之訂單不要配大陸料 (OFP00684)-{.不符.} | 1. 訂單若有厚度變異，冷軋厚度公差比照烤漆計算公式 , 但最小為 1/2 公差做設定 (OFP00254)-{.不符.} 2. "偏薄要求訂單" 鍍後厚度減 鍍後厚度下限需大於 0.02 MM,以免發生厚度不足狀況 (OFP00369)-{.不符.} 3. 【提醒】！本單為直立式包裝，嚴禁鍍鋅或烤漆後以STAGGER捲取 (OFP00451)-{.不符.} 4. 部分大陸料含B元素超過CNS規範管制，故請原料CNS規範之訂單不要配大陸料 (OFP00684)-{.不符.} | 訂單:2501DFD008/007 CPL <生產備註> 事項如下 . 除HGI/ HGL 訂單邊緣不噴油. 其餘皆側緣噴油 (RMK00285) | 訂單:2501DFD008/007 CR1 <生產備註> 事項如下 . 每組工輥生產之第一顆鋼捲, 檢查振動輥痕或砂輪痕 (RMK00307) | 訂單:2501DFD008/007 CR2 <生產備註> 事項如下 . 每組工輥生產之第一顆鋼捲, 檢查振動輥痕或砂輪痕 (RMK00307) | 訂單:2501DFD008/007 CG1 <生產備註> 事項如下 . SKP:下工輥RA:0.5-0.8,上工輥RA:0.5-0.8,EL:2.0±0.5%, (RMK00050) . 弓形度≦8MM/300MM 中波高≦2.5MM 邊波高≦3MM 急峻度≦0.6%. (RMK00050) . 刷輥須持續使用,並記得要噴水. (RMK00050) . TENSION LEVELLER:EL%≦0.2%,控制C-ROLL及L-ROLL來調整弓形度. (RMK00050) | 訂單:2501DFD008/007 CG2 <生產備註> 事項如下 . SKP:下工輥RA:0.5-0.8,上工輥RA:0.5-0.8,EL:2.0±0.5%, (RMK00050) . 弓形度≦8MM/300MM 中波高≦2.5MM 邊波高≦3MM 急峻度≦0.6%. (RMK00050) . 刷輥須持續使用,並記得要噴水. (RMK00050) . TENSION LEVELLER:EL%≦0.2%,控制C-ROLL及L-ROLL來調整弓形度. (RMK00050) | 訂單:2501DFD008/007 CC1 <生產備註> 事項如下 . 塗裝請使用無毒專用設備(回流管.PUMP........). (RMK00050) . 注意前處理相關設備,清潔與更換以防污染. (RMK00050) . 品檢剪切例行A4保留試片剩餘部份請暫留並貼標籤給LAB測試發泡. (RMK00050) . ★品檢注意！JIS&CNS 訂單必須每滿50噸一定要再做一次TEST (RMK00259) . 【品檢】水痕允許距板邊40mm內 (RMK00348) . 【品檢】每個母鋼最後分切的尾板需量測板形,NG送RCL切除(鍍鋅內圈捲軸效應產生的邊波) (RMK00348) . 【品檢】背面漆更換時須測試發泡試驗 *色碼(含正、背面)更換時需要測試RoHS (RMK00348) . 【品檢】A4保留試片裁切後請留下並貼標籤給LAB進行發泡測試 (RMK00348) . 因進位問題 BYF71 9u 手動計算 170.1基本檔設定170，批次檔電腦自動進位為175。于此聲明生產與相關檢測 塗佈量以170 為標準 (RMK00466) . 【捲取】注意！本單為直立式包裝。禁用STAGGER捲取送包裝！送RCL重處理例外。 (RMK00512) | 訂單:2501DFD008/007 CC2 <生產備註> 事項如下 . 塗裝請使用無毒專用設備(回流管.PUMP........). (RMK00050) . 注意前處理相關設備,清潔與更換以防污染. (RMK00050) . 品檢剪切例行A4保留試片剩餘部份請暫留並貼標籤給LAB測試發泡. (RMK00050) . 20120627晨會決議 CC2生產 PPGI 時請使用表調 (RMK00191) . ★品檢注意！JIS&CNS 訂單必須每滿50噸一定要再做一次TEST (RMK00259) . 【品檢】水痕允許距板邊40mm內 (RMK00348) . 【品檢】每個母鋼最後分切的尾板需量測板形,NG送RCL切除(鍍鋅內圈捲軸效應產生的邊波) (RMK00348) . 【品檢】背面漆更換時須測試發泡試驗 *色碼(含正、背面)更換時需要測試RoHS (RMK00348) . 【品檢】A4保留試片裁切後請留下並貼標籤給LAB進行發泡測試 (RMK00348) . 因進位問題 BYF71 9u 手動計算 170.1基本檔設定170，批次檔電腦自動進位為175。于此聲明生產與相關檢測 塗佈量以170 為標準 (RMK00466) . 【捲取】注意！本單為直立式包裝。禁用STAGGER捲取送包裝！送RCL重處理例外。 (RMK00512) | 訂單:2501DFD008/007 RCL <生產備註> 事項如下 . 【捲取】注意！本單為直立式包裝。禁用STAGGER捲取送包裝！送RCL重處理例外。 (RMK00512) | 訂單:2501DFD008/007 CCPK 無 <生產備註> 事項 | 訂單:2501DFD008/007 CGQC <品檢備註> 事項如下 . 弓形度≦8MM/300MM 中波高≦2.5MM 邊波高≦3MM 急峻度≦0.6%. (RMK00050) | 訂單:2501DFD008/007 CCQC <品檢備註> 事項如下 . 品檢剪切例行A4保留試片剩餘部份請暫留並貼標籤給LAB測試發泡. (RMK00050) . ★品檢注意！JIS&CNS 訂單必須每滿50噸一定要再做一次TEST (RMK00259) . 【品檢】水痕允許距板邊40mm內 (RMK00348) . 【品檢】每個母鋼最後分切的尾板需量測板形,NG送RCL切除(鍍鋅內圈捲軸效應產生的邊波) (RMK00348) . 【品檢】背面漆更換時須測試發泡試驗 *色碼(含正、背面)更換時需要測試RoHS (RMK00348) . 【品檢】A4保留試片裁切後請留下並貼標籤給LAB進行發泡測試 (RMK00348) . 因進位問題 BYF71 9u 手動計算 170.1基本檔設定170，批次檔電腦自動進位為175。于此聲明生產與相關檢測 塗佈量以170 為標準 (RMK00466) . 【捲取】注意！本單為直立式包裝。禁用STAGGER捲取送包裝！送RCL重處理例外。 (RMK00512) | 訂單:2501DFD008/007 TOL 無 <生產備註> 事項 |  | 訂單 2501DFD008/007 修改記錄如下: 20241219 14:14:17 (93025) 退火碼: >> S1, 用途碼: >> CIC001, 背面標示: >> S000, 訂單背面顏色(五碼): >> BYF71, 背面漆膜厚: >> NOM, 背面漆塗漆型式幾塗幾烤: >> 1, 鉻酸鹽: >> Z, 訂單厚度: >> 0.326, 訂單重: >> 15, 重量容許率(下限): >> 10, 重量容許率(上限): >> 10, 訂單寬度: >> 720, 鍍製方式: >> BC, 鋼捲內徑: >> 508, 鋼捲下限重: >> 3, 鋼捲上限重: >> 5, 壓花條件碼: >> -, 表面花紋: >> Z, GL鋅花要求下限: >> 0, GL鋅花要求上限: >> 0, 綠色識別碼: >> R2, 印刷輥號: >> -, 產品代碼: >> PPGI, 皮膜碼: >> -, 單位別: >> M, 油品種類: >> Z, 塗油量: >> Z, 包裝代碼: >> D7 , 保護膜碼: >> -, 客戶試片取樣型式: >> -, 調質碼: >> S, 套筒碼: >> E , 規格: >> CGCC-10, 製造標準: >> CNS, 表面處理劑種類: >> Z, 表面處理劑塗佈量: >> Z, 伸長率測試: >> N, 硬度測試碼: >> N, 抗拉強度測試: >> N, 降伏強度測試: >> N, 厚度變異: >> -2.4, 訂單正面顏色(五碼): >> AYF53, 正面漆膜厚: >> 25, 正面漆塗漆型式幾塗幾烤: >> 2, 修邊碼: >> Y, 重量碼: >> AW, 鋼捲捲向: >> O, 鍍層碼: >> Z08, | H:厚度偏薄
PPGI | 2501DFD008/008 |  | 1. 部分大陸料含B元素超過CNS規範管制，故請原料CNS規範之訂單不要配大陸料 (OFP00684)-{.不符.} | 1. 訂單若有厚度變異，冷軋厚度公差比照烤漆計算公式 , 但最小為 1/2 公差做設定 (OFP00254)-{.不符.} 2. "偏薄要求訂單" 鍍後厚度減 鍍後厚度下限需大於 0.02 MM,以免發生厚度不足狀況 (OFP00369)-{.不符.} 3. 【提醒】！本單為直立式包裝，嚴禁鍍鋅或烤漆後以STAGGER捲取 (OFP00451)-{.不符.} 4. 部分大陸料含B元素超過CNS規範管制，故請原料CNS規範之訂單不要配大陸料 (OFP00684)-{.不符.} | 訂單:2501DFD008/008 CPL <生產備註> 事項如下 . ★A.1.訂單寬度800 mm HR標準範圍810~830 mm， 15t。預計庫存2.0*835代用 (RMK-E_CHIN) . 除HGI/ HGL 訂單邊緣不噴油. 其餘皆側緣噴油 (RMK00285) | 訂單:2501DFD008/008 CR1 <生產備註> 事項如下 . ★A.1.訂單寬度800 mm HR標準範圍810~830 mm， 15t。預計庫存2.0*835代用 (RMK-E_CHIN) . 每組工輥生產之第一顆鋼捲, 檢查振動輥痕或砂輪痕 (RMK00307) | 訂單:2501DFD008/008 CR2 <生產備註> 事項如下 . ★A.1.訂單寬度800 mm HR標準範圍810~830 mm， 15t。預計庫存2.0*835代用 (RMK-E_CHIN) . 每組工輥生產之第一顆鋼捲, 檢查振動輥痕或砂輪痕 (RMK00307) | 訂單:2501DFD008/008 CG1 <生產備註> 事項如下 . ★A.1.訂單寬度800 mm HR標準範圍810~830 mm， 15t。預計庫存2.0*835代用 (RMK-E_CHIN) . SKP:下工輥RA:0.5-0.8,上工輥RA:0.5-0.8,EL:2.0±0.5%, (RMK00050) . 弓形度≦8MM/300MM 中波高≦2.5MM 邊波高≦3MM 急峻度≦0.6%. (RMK00050) . 刷輥須持續使用,並記得要噴水. (RMK00050) . TENSION LEVELLER:EL%≦0.2%,控制C-ROLL及L-ROLL來調整弓形度. (RMK00050) | 訂單:2501DFD008/008 CG2 <生產備註> 事項如下 . ★A.1.訂單寬度800 mm HR標準範圍810~830 mm， 15t。預計庫存2.0*835代用 (RMK-E_CHIN) . SKP:下工輥RA:0.5-0.8,上工輥RA:0.5-0.8,EL:2.0±0.5%, (RMK00050) . 弓形度≦8MM/300MM 中波高≦2.5MM 邊波高≦3MM 急峻度≦0.6%. (RMK00050) . 刷輥須持續使用,並記得要噴水. (RMK00050) . TENSION LEVELLER:EL%≦0.2%,控制C-ROLL及L-ROLL來調整弓形度. (RMK00050) | 訂單:2501DFD008/008 CC1 <生產備註> 事項如下 . ★A.3.此為超修鋼捲，請烤漆品檢加強注意邊緣鼓起之確認，每顆母鋼第一分切請計畫性暫留，原因為鼓起確認 (RMK-E_CHIN) . ★A.2.烤漆出口分切限重請盡量朝下限生產，並請注意有無鼓起現象 (RMK-E_CHIN) . ★A.1.訂單寬度800 mm HR標準範圍810~830 mm， 15t。預計庫存2.0*835代用 (RMK-E_CHIN) . 塗裝請使用無毒專用設備(回流管.PUMP........). (RMK00050) . 注意前處理相關設備,清潔與更換以防污染. (RMK00050) . 品檢剪切例行A4保留試片剩餘部份請暫留並貼標籤給LAB測試發泡. (RMK00050) . ★品檢注意！JIS&CNS 訂單必須每滿50噸一定要再做一次TEST (RMK00259) . 【品檢】水痕允許距板邊40mm內 (RMK00348) . 【品檢】每個母鋼最後分切的尾板需量測板形,NG送RCL切除(鍍鋅內圈捲軸效應產生的邊波) (RMK00348) . 【品檢】背面漆更換時須測試發泡試驗 *色碼(含正、背面)更換時需要測試RoHS (RMK00348) . 【品檢】A4保留試片裁切後請留下並貼標籤給LAB進行發泡測試 (RMK00348) . 因進位問題 BYF71 9u 手動計算 170.1基本檔設定170，批次檔電腦自動進位為175。于此聲明生產與相關檢測 塗佈量以170 為標準 (RMK00466) . 【捲取】注意！本單為直立式包裝。禁用STAGGER捲取送包裝！送RCL重處理例外。 (RMK00512) | 訂單:2501DFD008/008 CC2 <生產備註> 事項如下 . ★A.3.此為超修鋼捲，請烤漆品檢加強注意邊緣鼓起之確認，每顆母鋼第一分切請計畫性暫留，原因為鼓起確認 (RMK-E_CHIN) . ★A.2.烤漆出口分切限重請盡量朝下限生產，並請注意有無鼓起現象 (RMK-E_CHIN) . ★A.1.訂單寬度800 mm HR標準範圍810~830 mm， 15t。預計庫存2.0*835代用 (RMK-E_CHIN) . 塗裝請使用無毒專用設備(回流管.PUMP........). (RMK00050) . 注意前處理相關設備,清潔與更換以防污染. (RMK00050) . 品檢剪切例行A4保留試片剩餘部份請暫留並貼標籤給LAB測試發泡. (RMK00050) . 20120627晨會決議 CC2生產 PPGI 時請使用表調 (RMK00191) . ★品檢注意！JIS&CNS 訂單必須每滿50噸一定要再做一次TEST (RMK00259) . 【品檢】水痕允許距板邊40mm內 (RMK00348) . 【品檢】每個母鋼最後分切的尾板需量測板形,NG送RCL切除(鍍鋅內圈捲軸效應產生的邊波) (RMK00348) . 【品檢】背面漆更換時須測試發泡試驗 *色碼(含正、背面)更換時需要測試RoHS (RMK00348) . 【品檢】A4保留試片裁切後請留下並貼標籤給LAB進行發泡測試 (RMK00348) . 因進位問題 BYF71 9u 手動計算 170.1基本檔設定170，批次檔電腦自動進位為175。于此聲明生產與相關檢測 塗佈量以170 為標準 (RMK00466) . 【捲取】注意！本單為直立式包裝。禁用STAGGER捲取送包裝！送RCL重處理例外。 (RMK00512) | 訂單:2501DFD008/008 RCL <生產備註> 事項如下 . ★A.3.此為超修鋼捲，請烤漆品檢加強注意邊緣鼓起之確認，每顆母鋼第一分切請計畫性暫留，原因為鼓起確認 (RMK-E_CHIN) . ★A.2.烤漆出口分切限重請盡量朝下限生產，並請注意有無鼓起現象 (RMK-E_CHIN) . 【捲取】注意！本單為直立式包裝。禁用STAGGER捲取送包裝！送RCL重處理例外。 (RMK00512) | 訂單:2501DFD008/008 CCPK 無 <生產備註> 事項 | 訂單:2501DFD008/008 CGQC <品檢備註> 事項如下 . ★A.1.訂單寬度800 mm HR標準範圍810~830 mm， 15t。預計庫存2.0*835代用 (RMK-E_CHIN) . 弓形度≦8MM/300MM 中波高≦2.5MM 邊波高≦3MM 急峻度≦0.6%. (RMK00050) | 訂單:2501DFD008/008 CCQC <品檢備註> 事項如下 . ★A.3.此為超修鋼捲，請烤漆品檢加強注意邊緣鼓起之確認，每顆母鋼第一分切請計畫性暫留，原因為鼓起確認 (RMK-E_CHIN) . ★A.2.烤漆出口分切限重請盡量朝下限生產，並請注意有無鼓起現象 (RMK-E_CHIN) . ★A.1.訂單寬度800 mm HR標準範圍810~830 mm， 15t。預計庫存2.0*835代用 (RMK-E_CHIN) . 品檢剪切例行A4保留試片剩餘部份請暫留並貼標籤給LAB測試發泡. (RMK00050) . ★品檢注意！JIS&CNS 訂單必須每滿50噸一定要再做一次TEST (RMK00259) . 【品檢】水痕允許距板邊40mm內 (RMK00348) . 【品檢】每個母鋼最後分切的尾板需量測板形,NG送RCL切除(鍍鋅內圈捲軸效應產生的邊波) (RMK00348) . 【品檢】背面漆更換時須測試發泡試驗 *色碼(含正、背面)更換時需要測試RoHS (RMK00348) . 【品檢】A4保留試片裁切後請留下並貼標籤給LAB進行發泡測試 (RMK00348) . 因進位問題 BYF71 9u 手動計算 170.1基本檔設定170，批次檔電腦自動進位為175。于此聲明生產與相關檢測 塗佈量以170 為標準 (RMK00466) . 【捲取】注意！本單為直立式包裝。禁用STAGGER捲取送包裝！送RCL重處理例外。 (RMK00512) | 訂單:2501DFD008/008 TOL 無 <生產備註> 事項 | ★A.1.訂單寬度800 mm HR標準範圍810~830 mm， 15t。預計庫存2.0*835代用^^/CPL/CR1/CR2/CG1/CG2/CC1/CC2/CGQC/CCQC/ <<.E_CHIN 2024/12/24 11:27.>> ★A.2.烤漆出口分切限重請盡量朝下限生產，並請注意有無鼓起現象^^/CC1/CC2/CCQC/RCL/^^ <<.E_CHIN 2024/12/24 11:27.>> ★A.3.此為超修鋼捲，請烤漆品檢加強注意邊緣鼓起之確認，每顆母鋼第一分切請計畫性暫留，原因為鼓起確認^^/CC1/CC2/CCQC/RCL/^^ <<.E_CHIN 2024/12/24 11:28.>> | 訂單 2501DFD008/008 修改記錄如下: 20241219 14:15:00 (93025) 退火碼: >> S1, 用途碼: >> CIC001, 背面標示: >> S000, 訂單背面顏色(五碼): >> BYF71, 背面漆膜厚: >> NOM, 背面漆塗漆型式幾塗幾烤: >> 1, 鉻酸鹽: >> Z, 訂單厚度: >> 0.326, 訂單重: >> 15, 重量容許率(下限): >> 10, 重量容許率(上限): >> 10, 訂單寬度: >> 800, 鍍製方式: >> BC, 鋼捲內徑: >> 508, 鋼捲下限重: >> 3, 鋼捲上限重: >> 5, 壓花條件碼: >> -, 表面花紋: >> Z, GL鋅花要求下限: >> 0, GL鋅花要求上限: >> 0, 綠色識別碼: >> R2, 印刷輥號: >> -, 產品代碼: >> PPGI, 皮膜碼: >> -, 單位別: >> M, 油品種類: >> Z, 塗油量: >> Z, 包裝代碼: >> D7 , 保護膜碼: >> -, 客戶試片取樣型式: >> -, 調質碼: >> S, 套筒碼: >> E , 規格: >> CGCC-10, 製造標準: >> CNS, 表面處理劑種類: >> Z, 表面處理劑塗佈量: >> Z, 伸長率測試: >> N, 硬度測試碼: >> N, 抗拉強度測試: >> N, 降伏強度測試: >> N, 厚度變異: >> -2.4, 訂單正面顏色(五碼): >> AYF53, 正面漆膜厚: >> 25, 正面漆塗漆型式幾塗幾烤: >> 2, 修邊碼: >> Y, 重量碼: >> AW, 鋼捲捲向: >> O, 鍍層碼: >> Z08, | H:厚度偏薄 | [訂單訊息通知] 2024/12/24 8:23:27 AM 訂單訊息通知 (秦大維 >> 通知 >> Nicole Lin, Winnie Chang, Emily Hong) 訂單訊息 : 冰箱側板低鍍層超修是被允許，但必須寫代用審覆表
PPGL | 2501DFD011/001 | 1. 大宗浪板（國內）背標限制使用...C0008 (OFP00551)-{.不符.} 2. 避免客戶下單用途別與色碼不符 (用途碼:COA034, 正面色碼:1C1662 不符)(OFP00029)-{.不符.} |  | 1. 訂單若有厚度變異，冷軋厚度公差比照烤漆計算公式 , 但最小為 1/2 公差做設定 (OFP00254)-{.不符.} 2. "偏薄要求訂單" 鍍後厚度減 鍍後厚度下限需大於 0.02 MM,以免發生厚度不足狀況 (OFP00369)-{.不符.} 3. 大宗浪板（國內）背標限制使用...C0008 (OFP00551)-{.不符.} | 訂單:2501DFD011/001 CPL <生產備註> 事項如下 . 除HGI/ HGL 訂單邊緣不噴油. 其餘皆側緣噴油 (RMK00285) | 訂單:2501DFD011/001 CR1 <生產備註> 事項如下 . 1.PPGL 用途 大宗浪板 (國內) COA034為偏薄設定,由冷軋厚度設定確認 (RMK00513) . 1.1.訂單 AC 鍍鋅厚度公差管制0.52mm ± 0.10 (冷軋厚度設定 0.461mm) (RMK00513) . 1.2.訂單 AC 鍍鋅厚度公差管制0.42mm ± 0.10 (冷軋厚度設定 0.363mm) (RMK00513) | 訂單:2501DFD011/001 CR2 <生產備註> 事項如下 . 1.PPGL 用途 大宗浪板 (國內) COA034為偏薄設定,由冷軋厚度設定確認 (RMK00513) . 1.1.訂單 AC 鍍鋅厚度公差管制0.52mm ± 0.10 (冷軋厚度設定 0.461mm) (RMK00513) . 1.2.訂單 AC 鍍鋅厚度公差管制0.42mm ± 0.10 (冷軋厚度設定 0.363mm) (RMK00513) | 訂單:2501DFD011/001 CG1 <生產備註> 事項如下 . 1.PPGL 用途 大宗浪板 (國內) COA034為偏薄設定,由冷軋厚度設定確認 (RMK00513) . 1.1.訂單 AC 鍍鋅厚度公差管制0.52mm ± 0.10 (冷軋厚度設定 0.461mm) (RMK00513) . 1.2.訂單 AC 鍍鋅厚度公差管制0.42mm ± 0.10 (冷軋厚度設定 0.363mm) (RMK00513) . 1.3.注意SKP+T/L伸長率請控制=1.0~1.5%！因此單已經偏薄設定。但若板形問題需加大伸長率，可繼續生產事後再請回報 (RMK00513) | 訂單:2501DFD011/001 CG2 <生產備註> 事項如下 . 1.PPGL 用途 大宗浪板 (國內) COA034為偏薄設定,由冷軋厚度設定確認 (RMK00513) . 1.1.訂單 AC 鍍鋅厚度公差管制0.52mm ± 0.10 (冷軋厚度設定 0.461mm) (RMK00513) . 1.2.訂單 AC 鍍鋅厚度公差管制0.42mm ± 0.10 (冷軋厚度設定 0.363mm) (RMK00513) . 1.3.注意SKP+T/L伸長率請控制=1.0~1.5%！因此單已經偏薄設定。但若板形問題需加大伸長率，可繼續生產事後再請回報 (RMK00513) | 訂單:2501DFD011/001 CC1 <生產備註> 事項如下 . 1.本單若塗裝背面漆一律改為REVERSE COATING 例外訂單如下敘述 (RMK00163) . 2.例外訂單為R字頭超低光澤與PVDF (＞25μ)，背面漆可改 NATURE COATING，但搭配底漆避免遮蓋性不佳 (RMK00163) . 1.PPGL 用途 大宗浪板 (國內) COA034為偏薄設定,由冷軋厚度設定確認 (RMK00513) . 1.1.訂單 AC 鍍鋅厚度公差管制0.52mm ± 0.10 (冷軋厚度設定 0.461mm) (RMK00513) . 1.2.訂單 AC 鍍鋅厚度公差管制0.42mm ± 0.10 (冷軋厚度設定 0.363mm) (RMK00513) | 訂單:2501DFD011/001 CC2 <生產備註> 事項如下 . 1.本單若塗裝背面漆一律改為REVERSE COATING 例外訂單如下敘述 (RMK00163) . 2.例外訂單為R字頭超低光澤與PVDF (＞25μ)，背面漆可改 NATURE COATING，但搭配底漆避免遮蓋性不佳 (RMK00163) . 1.PPGL 用途 大宗浪板 (國內) COA034為偏薄設定,由冷軋厚度設定確認 (RMK00513) . 1.1.訂單 AC 鍍鋅厚度公差管制0.52mm ± 0.10 (冷軋厚度設定 0.461mm) (RMK00513) . 1.2.訂單 AC 鍍鋅厚度公差管制0.42mm ± 0.10 (冷軋厚度設定 0.363mm) (RMK00513) | 訂單:2501DFD011/001 RCL 無 <生產備註> 事項 | 訂單:2501DFD011/001 CCPK 無 <生產備註> 事項 | 訂單:2501DFD011/001 CGQC <品檢備註> 事項如下 . 1.PPGL 用途 大宗浪板 (國內) COA034為偏薄設定,由冷軋厚度設定確認 (RMK00513) . 1.1.訂單 AC 鍍鋅厚度公差管制0.52mm ± 0.10 (冷軋厚度設定 0.461mm) (RMK00513) . 1.2.訂單 AC 鍍鋅厚度公差管制0.42mm ± 0.10 (冷軋厚度設定 0.363mm) (RMK00513) . 1.3.注意SKP+T/L伸長率請控制=1.0~1.5%！因此單已經偏薄設定。但若板形問題需加大伸長率，可繼續生產事後再請回報 (RMK00513) | 訂單:2501DFD011/001 CCQC <品檢備註> 事項如下 . 1.本單若塗裝背面漆一律改為REVERSE COATING 例外訂單如下敘述 (RMK00163) . 2.例外訂單為R字頭超低光澤與PVDF (＞25μ)，背面漆可改 NATURE COATING，但搭配底漆避免遮蓋性不佳 (RMK00163) . 1.PPGL 用途 大宗浪板 (國內) COA034為偏薄設定,由冷軋厚度設定確認 (RMK00513) . 1.1.訂單 AC 鍍鋅厚度公差管制0.52mm ± 0.10 (冷軋厚度設定 0.461mm) (RMK00513) . 1.2.訂單 AC 鍍鋅厚度公差管制0.42mm ± 0.10 (冷軋厚度設定 0.363mm) (RMK00513) | 訂單:2501DFD011/001 TOL 無 <生產備註> 事項 |  | 訂單 2501DFD011/001 修改記錄如下: 20241223 10:27:41 (24025) 退火碼: >> S1, 用途碼: >> COA034, 背面標示: >> C840, 訂單背面顏色(五碼): >> BW746, 背面漆膜厚: >> NOM, 背面漆塗漆型式幾塗幾烤: >> 1, 鉻酸鹽: >> Z, 訂單厚度: >> 0.52, 訂單重: >> 30, 重量容許率(下限): >> 10, 重量容許率(上限): >> 10, 訂單寬度: >> 914, 鍍製方式: >> AC, 鋼捲內徑: >> 508, 鋼捲下限重: >> 3, 鋼捲上限重: >> 5, 壓花條件碼: >> -, 表面花紋: >> R, 綠色識別碼: >> -, 印刷輥號: >> -, 產品代碼: >> PPGL, 皮膜碼: >> -, 單位別: >> M, 油品種類: >> Z, 塗油量: >> Z, 包裝代碼: >> D4 , 保護膜碼: >> -, 客戶試片取樣型式: >> -, 調質碼: >> S, 套筒碼: >> N , 規格: >> CGLC-10, 製造標準: >> SYSCO, 表面處理劑種類: >> Z, 表面處理劑塗佈量: >> Z, 伸長率測試: >> N, 硬度測試碼: >> N, 抗拉強度測試: >> N, 降伏強度測試: >> N, 厚度變異: >> -8.4, 訂單正面顏色(五碼): >> 1C166, 正面漆膜厚: >> NOM, 正面漆塗漆型式幾塗幾烤: >> 2, 修邊碼: >> Y, 重量碼: >> AW, 鋼捲捲向: >> I, 鍍層碼: >> AZ100, 20241223 11:19:44 (SYS) 厚度變異: -8.4 >> -7.3, | H:厚度偏薄
PPGL | 2501DFD011/002 | 1. 警語：確認背面光澤若≧70，且CR≦0.38MM之訂單強制使用鋼套筒"S" (OFP00365)-{.不符.} 2. 大宗浪板（國內）背標限制使用...C0008 (OFP00551)-{.不符.} 3. 避免客戶下單用途別與色碼不符 (用途碼:COA034, 正面色碼:1G0662 不符)(OFP00029)-{.不符.} |  | 1. 訂單若有厚度變異，冷軋厚度公差比照烤漆計算公式 , 但最小為 1/2 公差做設定 (OFP00254)-{.不符.} 2. 警語：確認背面光澤若≧70，且CR≦0.38MM之訂單強制使用鋼套筒"S" (OFP00365)-{.不符.} 3. 高光新增備註（適用非直立式包裝）：請出口每顆鋼捲貼紅色 " 禁止疊放 " 貼紙，如果有套桶S最多2層 (OFP00366)-{.不符.} 4. "偏薄要求訂單" 鍍後厚度減 鍍後厚度下限需大於 0.02 MM,以免發生厚度不足狀況 (OFP00369)-{.不符.} 5. 大宗浪板（國內）背標限制使用...C0008 (OFP00551)-{.不符.} | 訂單:2501DFD011/002 CPL <生產備註> 事項如下 . 除HGI/ HGL 訂單邊緣不噴油. 其餘皆側緣噴油 (RMK00285) | 訂單:2501DFD011/002 CR1 <生產備註> 事項如下 . 1.PPGL 用途 大宗浪板 (國內) COA034為偏薄設定,由冷軋厚度設定確認 (RMK00513) . 1.1.訂單 AC 鍍鋅厚度公差管制0.52mm ± 0.10 (冷軋厚度設定 0.461mm) (RMK00513) . 1.2.訂單 AC 鍍鋅厚度公差管制0.42mm ± 0.10 (冷軋厚度設定 0.363mm) (RMK00513) | 訂單:2501DFD011/002 CR2 <生產備註> 事項如下 . 1.PPGL 用途 大宗浪板 (國內) COA034為偏薄設定,由冷軋厚度設定確認 (RMK00513) . 1.1.訂單 AC 鍍鋅厚度公差管制0.52mm ± 0.10 (冷軋厚度設定 0.461mm) (RMK00513) . 1.2.訂單 AC 鍍鋅厚度公差管制0.42mm ± 0.10 (冷軋厚度設定 0.363mm) (RMK00513) | 訂單:2501DFD011/002 CG1 <生產備註> 事項如下 . 1.PPGL 用途 大宗浪板 (國內) COA034為偏薄設定,由冷軋厚度設定確認 (RMK00513) . 1.1.訂單 AC 鍍鋅厚度公差管制0.52mm ± 0.10 (冷軋厚度設定 0.461mm) (RMK00513) . 1.2.訂單 AC 鍍鋅厚度公差管制0.42mm ± 0.10 (冷軋厚度設定 0.363mm) (RMK00513) . 1.3.注意SKP+T/L伸長率請控制=1.0~1.5%！因此單已經偏薄設定。但若板形問題需加大伸長率，可繼續生產事後再請回報 (RMK00513) | 訂單:2501DFD011/002 CG2 <生產備註> 事項如下 . 1.PPGL 用途 大宗浪板 (國內) COA034為偏薄設定,由冷軋厚度設定確認 (RMK00513) . 1.1.訂單 AC 鍍鋅厚度公差管制0.52mm ± 0.10 (冷軋厚度設定 0.461mm) (RMK00513) . 1.2.訂單 AC 鍍鋅厚度公差管制0.42mm ± 0.10 (冷軋厚度設定 0.363mm) (RMK00513) . 1.3.注意SKP+T/L伸長率請控制=1.0~1.5%！因此單已經偏薄設定。但若板形問題需加大伸長率，可繼續生產事後再請回報 (RMK00513) | 訂單:2501DFD011/002 CC1 <生產備註> 事項如下 . 【疊放】出口每顆鋼捲貼紅色 " 禁止疊放 " 貼紙，如果有套桶S最多2層 (RMK-E_CHIN) . 此色為高光澤主操請注意捲起張力的提高查表 (RMK00122) . 1.本單若塗裝背面漆一律改為REVERSE COATING 例外訂單如下敘述 (RMK00163) . 2.例外訂單為R字頭超低光澤與PVDF (＞25μ)，背面漆可改 NATURE COATING，但搭配底漆避免遮蓋性不佳 (RMK00163) . 1.PPGL 用途 大宗浪板 (國內) COA034為偏薄設定,由冷軋厚度設定確認 (RMK00513) . 1.1.訂單 AC 鍍鋅厚度公差管制0.52mm ± 0.10 (冷軋厚度設定 0.461mm) (RMK00513) . 1.2.訂單 AC 鍍鋅厚度公差管制0.42mm ± 0.10 (冷軋厚度設定 0.363mm) (RMK00513) | 訂單:2501DFD011/002 CC2 <生產備註> 事項如下 . 【疊放】出口每顆鋼捲貼紅色 " 禁止疊放 " 貼紙，如果有套桶S最多2層 (RMK-E_CHIN) . 此色為高光澤主操請注意捲起張力的提高查表 (RMK00122) . 1.本單若塗裝背面漆一律改為REVERSE COATING 例外訂單如下敘述 (RMK00163) . 2.例外訂單為R字頭超低光澤與PVDF (＞25μ)，背面漆可改 NATURE COATING，但搭配底漆避免遮蓋性不佳 (RMK00163) . 1.PPGL 用途 大宗浪板 (國內) COA034為偏薄設定,由冷軋厚度設定確認 (RMK00513) . 1.1.訂單 AC 鍍鋅厚度公差管制0.52mm ± 0.10 (冷軋厚度設定 0.461mm) (RMK00513) . 1.2.訂單 AC 鍍鋅厚度公差管制0.42mm ± 0.10 (冷軋厚度設定 0.363mm) (RMK00513) | 訂單:2501DFD011/002 RCL 無 <生產備註> 事項 | 訂單:2501DFD011/002 CCPK 無 <生產備註> 事項 | 訂單:2501DFD011/002 CGQC <品檢備註> 事項如下 . 1.PPGL 用途 大宗浪板 (國內) COA034為偏薄設定,由冷軋厚度設定確認 (RMK00513) . 1.1.訂單 AC 鍍鋅厚度公差管制0.52mm ± 0.10 (冷軋厚度設定 0.461mm) (RMK00513) . 1.2.訂單 AC 鍍鋅厚度公差管制0.42mm ± 0.10 (冷軋厚度設定 0.363mm) (RMK00513) . 1.3.注意SKP+T/L伸長率請控制=1.0~1.5%！因此單已經偏薄設定。但若板形問題需加大伸長率，可繼續生產事後再請回報 (RMK00513) | 訂單:2501DFD011/002 CCQC <品檢備註> 事項如下 . 【疊放】出口每顆鋼捲貼紅色 " 禁止疊放 " 貼紙，如果有套桶S最多2層 (RMK-E_CHIN) . 1.本單若塗裝背面漆一律改為REVERSE COATING 例外訂單如下敘述 (RMK00163) . 2.例外訂單為R字頭超低光澤與PVDF (＞25μ)，背面漆可改 NATURE COATING，但搭配底漆避免遮蓋性不佳 (RMK00163) . 1.PPGL 用途 大宗浪板 (國內) COA034為偏薄設定,由冷軋厚度設定確認 (RMK00513) . 1.1.訂單 AC 鍍鋅厚度公差管制0.52mm ± 0.10 (冷軋厚度設定 0.461mm) (RMK00513) . 1.2.訂單 AC 鍍鋅厚度公差管制0.42mm ± 0.10 (冷軋厚度設定 0.363mm) (RMK00513) | 訂單:2501DFD011/002 TOL 無 <生產備註> 事項 | 【疊放】出口每顆鋼捲貼紅色 " 禁止疊放 " 貼紙，如果有套桶S最多2層^^/CC1/CC2/CCQC/^^ <<.E_CHIN 2024/12/25 11:30.>> | 訂單 2501DFD011/002 修改記錄如下: 20241223 10:27:49 (24025) 退火碼: >> S1, 用途碼: >> COA034, 背面標示: >> C840, 訂單背面顏色(五碼): >> BW746, 背面漆膜厚: >> NOM, 背面漆塗漆型式幾塗幾烤: >> 1, 鉻酸鹽: >> Z, 訂單厚度: >> 0.42, 訂單重: >> 20, 重量容許率(下限): >> 10, 重量容許率(上限): >> 10, 訂單寬度: >> 914, 鍍製方式: >> AC, 鋼捲內徑: >> 508, 鋼捲下限重: >> 3, 鋼捲上限重: >> 5, 壓花條件碼: >> -, 表面花紋: >> R, 綠色識別碼: >> -, 印刷輥號: >> -, 產品代碼: >> PPGL, 皮膜碼: >> -, 單位別: >> M, 油品種類: >> Z, 塗油量: >> Z, 包裝代碼: >> D4 , 保護膜碼: >> -, 客戶試片取樣型式: >> -, 調質碼: >> S, 套筒碼: >> N , 規格: >> CGLC-10, 製造標準: >> SYSCO, 表面處理劑種類: >> Z, 表面處理劑塗佈量: >> Z, 伸長率測試: >> N, 硬度測試碼: >> N, 抗拉強度測試: >> N, 降伏強度測試: >> N, 厚度變異: >> -8.4, 訂單正面顏色(五碼): >> 1G066, 正面漆膜厚: >> NOM, 正面漆塗漆型式幾塗幾烤: >> 2, 修邊碼: >> Y, 重量碼: >> AW, 鋼捲捲向: >> I, 鍍層碼: >> AZ100, | H:厚度偏薄
PPGL | 2501DFD011/003 | 1. 警語：確認背面光澤若≧70，且CR≦0.38MM之訂單強制使用鋼套筒"S" (OFP00365)-{.不符.} 2. 大宗浪板（國內）背標限制使用...C0008 (OFP00551)-{.不符.} 3. 避免客戶下單用途別與色碼不符 (用途碼:COA034, 正面色碼:1Y3161 不符)(OFP00029)-{.不符.} |  | 1. 訂單若有厚度變異，冷軋厚度公差比照烤漆計算公式 , 但最小為 1/2 公差做設定 (OFP00254)-{.不符.} 2. 警語：確認背面光澤若≧70，且CR≦0.38MM之訂單強制使用鋼套筒"S" (OFP00365)-{.不符.} 3. 高光新增備註（適用非直立式包裝）：請出口每顆鋼捲貼紅色 " 禁止疊放 " 貼紙，如果有套桶S最多2層 (OFP00366)-{.不符.} 4. "偏薄要求訂單" 鍍後厚度減 鍍後厚度下限需大於 0.02 MM,以免發生厚度不足狀況 (OFP00369)-{.不符.} 5. 大宗浪板（國內）背標限制使用...C0008 (OFP00551)-{.不符.} | 訂單:2501DFD011/003 CPL <生產備註> 事項如下 . 除HGI/ HGL 訂單邊緣不噴油. 其餘皆側緣噴油 (RMK00285) | 訂單:2501DFD011/003 CR1 <生產備註> 事項如下 . 1.PPGL 用途 大宗浪板 (國內) COA034為偏薄設定,由冷軋厚度設定確認 (RMK00513) . 1.1.訂單 AC 鍍鋅厚度公差管制0.52mm ± 0.10 (冷軋厚度設定 0.461mm) (RMK00513) . 1.2.訂單 AC 鍍鋅厚度公差管制0.42mm ± 0.10 (冷軋厚度設定 0.363mm) (RMK00513) | 訂單:2501DFD011/003 CR2 <生產備註> 事項如下 . 1.PPGL 用途 大宗浪板 (國內) COA034為偏薄設定,由冷軋厚度設定確認 (RMK00513) . 1.1.訂單 AC 鍍鋅厚度公差管制0.52mm ± 0.10 (冷軋厚度設定 0.461mm) (RMK00513) . 1.2.訂單 AC 鍍鋅厚度公差管制0.42mm ± 0.10 (冷軋厚度設定 0.363mm) (RMK00513) | 訂單:2501DFD011/003 CG1 <生產備註> 事項如下 . 1.PPGL 用途 大宗浪板 (國內) COA034為偏薄設定,由冷軋厚度設定確認 (RMK00513) . 1.1.訂單 AC 鍍鋅厚度公差管制0.52mm ± 0.10 (冷軋厚度設定 0.461mm) (RMK00513) . 1.2.訂單 AC 鍍鋅厚度公差管制0.42mm ± 0.10 (冷軋厚度設定 0.363mm) (RMK00513) . 1.3.注意SKP+T/L伸長率請控制=1.0~1.5%！因此單已經偏薄設定。但若板形問題需加大伸長率，可繼續生產事後再請回報 (RMK00513) | 訂單:2501DFD011/003 CG2 <生產備註> 事項如下 . 1.PPGL 用途 大宗浪板 (國內) COA034為偏薄設定,由冷軋厚度設定確認 (RMK00513) . 1.1.訂單 AC 鍍鋅厚度公差管制0.52mm ± 0.10 (冷軋厚度設定 0.461mm) (RMK00513) . 1.2.訂單 AC 鍍鋅厚度公差管制0.42mm ± 0.10 (冷軋厚度設定 0.363mm) (RMK00513) . 1.3.注意SKP+T/L伸長率請控制=1.0~1.5%！因此單已經偏薄設定。但若板形問題需加大伸長率，可繼續生產事後再請回報 (RMK00513) | 訂單:2501DFD011/003 CC1 <生產備註> 事項如下 . 【堆疊】請出口每顆鋼捲貼紅色 " 禁止疊放 " 貼紙，如果有套桶S最多2層 (RMK-E_CHIN) . 此色為高光澤主操請注意捲起張力的提高查表 (RMK00122) . 1.本單若塗裝背面漆一律改為REVERSE COATING 例外訂單如下敘述 (RMK00163) . 2.例外訂單為R字頭超低光澤與PVDF (＞25μ)，背面漆可改 NATURE COATING，但搭配底漆避免遮蓋性不佳 (RMK00163) . 1.PPGL 用途 大宗浪板 (國內) COA034為偏薄設定,由冷軋厚度設定確認 (RMK00513) . 1.1.訂單 AC 鍍鋅厚度公差管制0.52mm ± 0.10 (冷軋厚度設定 0.461mm) (RMK00513) . 1.2.訂單 AC 鍍鋅厚度公差管制0.42mm ± 0.10 (冷軋厚度設定 0.363mm) (RMK00513) | 訂單:2501DFD011/003 CC2 <生產備註> 事項如下 . 【堆疊】請出口每顆鋼捲貼紅色 " 禁止疊放 " 貼紙，如果有套桶S最多2層 (RMK-E_CHIN) . 此色為高光澤主操請注意捲起張力的提高查表 (RMK00122) . 1.本單若塗裝背面漆一律改為REVERSE COATING 例外訂單如下敘述 (RMK00163) . 2.例外訂單為R字頭超低光澤與PVDF (＞25μ)，背面漆可改 NATURE COATING，但搭配底漆避免遮蓋性不佳 (RMK00163) . 1.PPGL 用途 大宗浪板 (國內) COA034為偏薄設定,由冷軋厚度設定確認 (RMK00513) . 1.1.訂單 AC 鍍鋅厚度公差管制0.52mm ± 0.10 (冷軋厚度設定 0.461mm) (RMK00513) . 1.2.訂單 AC 鍍鋅厚度公差管制0.42mm ± 0.10 (冷軋厚度設定 0.363mm) (RMK00513) | 訂單:2501DFD011/003 RCL 無 <生產備註> 事項 | 訂單:2501DFD011/003 CCPK 無 <生產備註> 事項 | 訂單:2501DFD011/003 CGQC <品檢備註> 事項如下 . 1.PPGL 用途 大宗浪板 (國內) COA034為偏薄設定,由冷軋厚度設定確認 (RMK00513) . 1.1.訂單 AC 鍍鋅厚度公差管制0.52mm ± 0.10 (冷軋厚度設定 0.461mm) (RMK00513) . 1.2.訂單 AC 鍍鋅厚度公差管制0.42mm ± 0.10 (冷軋厚度設定 0.363mm) (RMK00513) . 1.3.注意SKP+T/L伸長率請控制=1.0~1.5%！因此單已經偏薄設定。但若板形問題需加大伸長率，可繼續生產事後再請回報 (RMK00513) | 訂單:2501DFD011/003 CCQC <品檢備註> 事項如下 . 【堆疊】請出口每顆鋼捲貼紅色 " 禁止疊放 " 貼紙，如果有套桶S最多2層 (RMK-E_CHIN) . 1.本單若塗裝背面漆一律改為REVERSE COATING 例外訂單如下敘述 (RMK00163) . 2.例外訂單為R字頭超低光澤與PVDF (＞25μ)，背面漆可改 NATURE COATING，但搭配底漆避免遮蓋性不佳 (RMK00163) . 1.PPGL 用途 大宗浪板 (國內) COA034為偏薄設定,由冷軋厚度設定確認 (RMK00513) . 1.1.訂單 AC 鍍鋅厚度公差管制0.52mm ± 0.10 (冷軋厚度設定 0.461mm) (RMK00513) . 1.2.訂單 AC 鍍鋅厚度公差管制0.42mm ± 0.10 (冷軋厚度設定 0.363mm) (RMK00513) | 訂單:2501DFD011/003 TOL 無 <生產備註> 事項 | 【堆疊】請出口每顆鋼捲貼紅色 " 禁止疊放 " 貼紙，如果有套桶S最多2層^^/CC1/CC2/CCQC/MKT/^^ <<.E_CHIN 2024/12/25 11:47.>> | 訂單 2501DFD011/003 修改記錄如下: 20241223 10:27:56 (24025) 退火碼: >> S1, 用途碼: >> COA034, 背面標示: >> C840, 訂單背面顏色(五碼): >> BW746, 背面漆膜厚: >> NOM, 背面漆塗漆型式幾塗幾烤: >> 1, 鉻酸鹽: >> Z, 訂單厚度: >> 0.42, 訂單重: >> 30, 重量容許率(下限): >> 10, 重量容許率(上限): >> 10, 訂單寬度: >> 914, 鍍製方式: >> AC, 鋼捲內徑: >> 508, 鋼捲下限重: >> 3, 鋼捲上限重: >> 5, 壓花條件碼: >> -, 表面花紋: >> R, 綠色識別碼: >> -, 印刷輥號: >> -, 產品代碼: >> PPGL, 皮膜碼: >> -, 單位別: >> M, 油品種類: >> Z, 塗油量: >> Z, 包裝代碼: >> D4 , 保護膜碼: >> -, 客戶試片取樣型式: >> -, 調質碼: >> S, 套筒碼: >> N , 規格: >> CGLC-10, 製造標準: >> SYSCO, 表面處理劑種類: >> Z, 表面處理劑塗佈量: >> Z, 伸長率測試: >> N, 硬度測試碼: >> N, 抗拉強度測試: >> N, 降伏強度測試: >> N, 厚度變異: >> -7.3, 訂單正面顏色(五碼): >> 1Y316, 正面漆膜厚: >> NOM, 正面漆塗漆型式幾塗幾烤: >> 2, 修邊碼: >> Y, 重量碼: >> AW, 鋼捲捲向: >> I, 鍍層碼: >> AZ100, 20241223 11:19:54 (SYS) 厚度變異: -7.3 >> -8.4, | H:厚度偏薄
PPGL | 2501DFD011/004 | 1. 提醒：訂單厚度＜0.261，若BK 膜厚＞20U必須與TDCC討論。確認OK可不用理會 (OFP00332)-{.不符.} | 1. 部分大陸料含B元素超過CNS規範管制，故請原料CNS規範之訂單不要配大陸料 (OFP00684)-{.不符.} | 1. 訂單若有厚度變異，冷軋厚度公差比照烤漆計算公式 , 但最小為 1/2 公差做設定 (OFP00254)-{.不符.} 2. 提醒：訂單厚度＜0.261，若BK 膜厚＞20U必須與TDCC討論。確認OK可不用理會 (OFP00332)-{.不符.} 3. "偏薄要求訂單" 鍍後厚度減 鍍後厚度下限需大於 0.02 MM,以免發生厚度不足狀況 (OFP00369)-{.不符.} 4. 部分大陸料含B元素超過CNS規範管制，故請原料CNS規範之訂單不要配大陸料 (OFP00684)-{.不符.} 5. 用途別對應選配碼不符 (用途碼:COR004, 選配碼:- 不符)(OFP00030)-{.不符.} | 訂單:2501DFD011/004 CPL <生產備註> 事項如下 . 除HGI/ HGL 訂單邊緣不噴油. 其餘皆側緣噴油 (RMK00285) . CNS AZ50 鍍層相當於 SYSCO AZ050 鍍層 (RMK00294) | 訂單:2501DFD011/004 CR1 <生產備註> 事項如下 . CNS AZ50 鍍層相當於 SYSCO AZ050 鍍層 (RMK00294) | 訂單:2501DFD011/004 CR2 <生產備註> 事項如下 . CNS AZ50 鍍層相當於 SYSCO AZ050 鍍層 (RMK00294) | 訂單:2501DFD011/004 CG1 <生產備註> 事項如下 . CNS AZ50 鍍層相當於 SYSCO AZ050 鍍層 (RMK00294) | 訂單:2501DFD011/004 CG2 <生產備註> 事項如下 . CNS AZ50 鍍層相當於 SYSCO AZ050 鍍層 (RMK00294) | 訂單:2501DFD011/004 CC1 <生產備註> 事項如下 . 若冷軋厚度≦0.3MM,且未加鋼套筒,請出口主操加貼"請勿堆疊"標籤 (RMK00070) . 1.本單若塗裝背面漆一律改為REVERSE COATING 例外訂單如下敘述 (RMK00163) . 2.例外訂單為R字頭超低光澤與PVDF (＞25μ)，背面漆可改 NATURE COATING，但搭配底漆避免遮蓋性不佳 (RMK00163) . ★品檢注意！JIS&CNS 訂單必須每滿50噸一定要再做一次TEST (RMK00259) . ** 正面噴字需管制在距板邊30mm內, 頭板、降速看板及尾板需量測噴字距板邊距離, NG時請暫留。 (RMK00358) . 【品檢】屋頂背板鋼捲缺陷之處理原則如下: (RMK00358) . 【品檢】1.鋼捲中間部份嚴重明顯缺陷(如塗佈不均,浮色,烘烤過度等目視明顯缺陷)一律不允許折讓處理,請先暫留鋼捲,並詳實記錄缺陷. (RMK00358) . 【品檢】2.外圈缺陷一律切除. (RMK00358) . 【品檢】3.內圈缺陷低於10米折讓處理,超過10米送RCL缺陷切除 (RMK00358) . 請參考歷史塗裝條件對應色差值，調整1W0862單一MASS(不含底漆)以不低於標準 85%為底線，以達到△ L 管制±0.5 以內的目標 (RMK00399) . 【抽氣量】白色系在CC1生產時,FINISH抽氣量請設定250,如生產中發生色差b值異常升高,請股長再加大抽氣量因應 (RMK00560) . 【背標正面噴印塗裝黏度】正面噴字之1W0862產品，其1W0862黏度需要45秒↑，避免噴字拖痕 (RMK00628) | 訂單:2501DFD011/004 CC2 <生產備註> 事項如下 . 若冷軋厚度≦0.3MM,且未加鋼套筒,請出口主操加貼"請勿堆疊"標籤 (RMK00070) . 1.本單若塗裝背面漆一律改為REVERSE COATING 例外訂單如下敘述 (RMK00163) . 2.例外訂單為R字頭超低光澤與PVDF (＞25μ)，背面漆可改 NATURE COATING，但搭配底漆避免遮蓋性不佳 (RMK00163) . ★品檢注意！JIS&CNS 訂單必須每滿50噸一定要再做一次TEST (RMK00259) . ** 正面噴字需管制在距板邊30mm內, 頭板、降速看板及尾板需量測噴字距板邊距離, NG時請暫留。 (RMK00358) . 【品檢】屋頂背板鋼捲缺陷之處理原則如下: (RMK00358) . 【品檢】1.鋼捲中間部份嚴重明顯缺陷(如塗佈不均,浮色,烘烤過度等目視明顯缺陷)一律不允許折讓處理,請先暫留鋼捲,並詳實記錄缺陷. (RMK00358) . 【品檢】2.外圈缺陷一律切除. (RMK00358) . 【品檢】3.內圈缺陷低於10米折讓處理,超過10米送RCL缺陷切除 (RMK00358) . 請參考歷史塗裝條件對應色差值，調整1W0862單一MASS(不含底漆)以不低於標準 85%為底線，以達到△ L 管制±0.5 以內的目標 (RMK00399) . 【抽氣量】白色系在CC1生產時,FINISH抽氣量請設定250,如生產中發生色差b值異常升高,請股長再加大抽氣量因應 (RMK00560) . 【背標正面噴印塗裝黏度】正面噴字之1W0862產品，其1W0862黏度需要45秒↑，避免噴字拖痕 (RMK00628) | 訂單:2501DFD011/004 RCL 無 <生產備註> 事項 | 訂單:2501DFD011/004 CCPK 無 <生產備註> 事項 | 訂單:2501DFD011/004 CGQC <品檢備註> 事項如下 . CNS AZ50 鍍層相當於 SYSCO AZ050 鍍層 (RMK00294) | 訂單:2501DFD011/004 CCQC <品檢備註> 事項如下 . 1.本單若塗裝背面漆一律改為REVERSE COATING 例外訂單如下敘述 (RMK00163) . 2.例外訂單為R字頭超低光澤與PVDF (＞25μ)，背面漆可改 NATURE COATING，但搭配底漆避免遮蓋性不佳 (RMK00163) . ★品檢注意！JIS&CNS 訂單必須每滿50噸一定要再做一次TEST (RMK00259) . ** 正面噴字需管制在距板邊30mm內, 頭板、降速看板及尾板需量測噴字距板邊距離, NG時請暫留。 (RMK00358) . 【品檢】屋頂背板鋼捲缺陷之處理原則如下: (RMK00358) . 【品檢】1.鋼捲中間部份嚴重明顯缺陷(如塗佈不均,浮色,烘烤過度等目視明顯缺陷)一律不允許折讓處理,請先暫留鋼捲,並詳實記錄缺陷. (RMK00358) . 【品檢】2.外圈缺陷一律切除. (RMK00358) . 【品檢】3.內圈缺陷低於10米折讓處理,超過10米送RCL缺陷切除 (RMK00358) . 請參考歷史塗裝條件對應色差值，調整1W0862單一MASS(不含底漆)以不低於標準 85%為底線，以達到△ L 管制±0.5 以內的目標 (RMK00399) . 【背標正面噴印塗裝黏度】正面噴字之1W0862產品，其1W0862黏度需要45秒↑，避免噴字拖痕 (RMK00628) | 訂單:2501DFD011/004 TOL 無 <生產備註> 事項 |  | 訂單 2501DFD011/004 修改記錄如下: 20241223 10:28:02 (24025) 退火碼: >> S1, 用途碼: >> COR004, 背面標示: >> CT01, 訂單背面顏色(五碼): >> BW736, 背面漆膜厚: >> NOM, 背面漆塗漆型式幾塗幾烤: >> 1, 鉻酸鹽: >> Z, 訂單厚度: >> 0.216, 訂單重: >> 50, 重量容許率(下限): >> 10, 重量容許率(上限): >> 10, 訂單寬度: >> 830, 鍍製方式: >> BC, 鋼捲內徑: >> 508, 鋼捲下限重: >> 3, 鋼捲上限重: >> 5, 壓花條件碼: >> -, 表面花紋: >> R, 綠色識別碼: >> -, 印刷輥號: >> -, 產品代碼: >> PPGL, 皮膜碼: >> -, 單位別: >> M, 油品種類: >> Z, 塗油量: >> Z, 包裝代碼: >> D4 , 保護膜碼: >> -, 客戶試片取樣型式: >> -, 調質碼: >> S, 套筒碼: >> P , 規格: >> CGLCC-10, 製造標準: >> CNS, 表面處理劑種類: >> Z, 表面處理劑塗佈量: >> Z, 伸長率測試: >> N, 硬度測試碼: >> N, 抗拉強度測試: >> N, 降伏強度測試: >> N, 厚度變異: >> -8, 訂單正面顏色(五碼): >> 1W086, 正面漆膜厚: >> NOM, 正面漆塗漆型式幾塗幾烤: >> 2, 修邊碼: >> Y, 重量碼: >> AW, 鋼捲捲向: >> I, 鍍層碼: >> AZ50, | H:厚度偏薄
PPGL | 2501DFD011/005 | 1. 提醒：訂單厚度＜0.261，若BK 膜厚＞20U必須與TDCC討論。確認OK可不用理會 (OFP00332)-{.不符.} | 1. 部分大陸料含B元素超過CNS規範管制，故請原料CNS規範之訂單不要配大陸料 (OFP00684)-{.不符.} | 1. 訂單若有厚度變異，冷軋厚度公差比照烤漆計算公式 , 但最小為 1/2 公差做設定 (OFP00254)-{.不符.} 2. 提醒：訂單厚度＜0.261，若BK 膜厚＞20U必須與TDCC討論。確認OK可不用理會 (OFP00332)-{.不符.} 3. "偏薄要求訂單" 鍍後厚度減 鍍後厚度下限需大於 0.02 MM,以免發生厚度不足狀況 (OFP00369)-{.不符.} 4. 部分大陸料含B元素超過CNS規範管制，故請原料CNS規範之訂單不要配大陸料 (OFP00684)-{.不符.} 5. 用途別對應選配碼不符 (用途碼:COR004, 選配碼:- 不符)(OFP00030)-{.不符.} | 訂單:2501DFD011/005 CPL <生產備註> 事項如下 . 除HGI/ HGL 訂單邊緣不噴油. 其餘皆側緣噴油 (RMK00285) . CNS AZ50 鍍層相當於 SYSCO AZ050 鍍層 (RMK00294) | 訂單:2501DFD011/005 CR1 <生產備註> 事項如下 . CNS AZ50 鍍層相當於 SYSCO AZ050 鍍層 (RMK00294) | 訂單:2501DFD011/005 CR2 <生產備註> 事項如下 . CNS AZ50 鍍層相當於 SYSCO AZ050 鍍層 (RMK00294) | 訂單:2501DFD011/005 CG1 <生產備註> 事項如下 . CNS AZ50 鍍層相當於 SYSCO AZ050 鍍層 (RMK00294) | 訂單:2501DFD011/005 CG2 <生產備註> 事項如下 . CNS AZ50 鍍層相當於 SYSCO AZ050 鍍層 (RMK00294) | 訂單:2501DFD011/005 CC1 <生產備註> 事項如下 . 若冷軋厚度≦0.3MM,且未加鋼套筒,請出口主操加貼"請勿堆疊"標籤 (RMK00070) . 1.本單若塗裝背面漆一律改為REVERSE COATING 例外訂單如下敘述 (RMK00163) . 2.例外訂單為R字頭超低光澤與PVDF (＞25μ)，背面漆可改 NATURE COATING，但搭配底漆避免遮蓋性不佳 (RMK00163) . ★品檢注意！JIS&CNS 訂單必須每滿50噸一定要再做一次TEST (RMK00259) . ** 正面噴字需管制在距板邊30mm內, 頭板、降速看板及尾板需量測噴字距板邊距離, NG時請暫留。 (RMK00358) . 【品檢】屋頂背板鋼捲缺陷之處理原則如下: (RMK00358) . 【品檢】1.鋼捲中間部份嚴重明顯缺陷(如塗佈不均,浮色,烘烤過度等目視明顯缺陷)一律不允許折讓處理,請先暫留鋼捲,並詳實記錄缺陷. (RMK00358) . 【品檢】2.外圈缺陷一律切除. (RMK00358) . 【品檢】3.內圈缺陷低於10米折讓處理,超過10米送RCL缺陷切除 (RMK00358) . 請參考歷史塗裝條件對應色差值，調整1W0862單一MASS(不含底漆)以不低於標準 85%為底線，以達到△ L 管制±0.5 以內的目標 (RMK00399) . 【抽氣量】白色系在CC1生產時,FINISH抽氣量請設定250,如生產中發生色差b值異常升高,請股長再加大抽氣量因應 (RMK00560) . 【背標正面噴印塗裝黏度】正面噴字之1W0862產品，其1W0862黏度需要45秒↑，避免噴字拖痕 (RMK00628) | 訂單:2501DFD011/005 CC2 <生產備註> 事項如下 . 若冷軋厚度≦0.3MM,且未加鋼套筒,請出口主操加貼"請勿堆疊"標籤 (RMK00070) . 1.本單若塗裝背面漆一律改為REVERSE COATING 例外訂單如下敘述 (RMK00163) . 2.例外訂單為R字頭超低光澤與PVDF (＞25μ)，背面漆可改 NATURE COATING，但搭配底漆避免遮蓋性不佳 (RMK00163) . ★品檢注意！JIS&CNS 訂單必須每滿50噸一定要再做一次TEST (RMK00259) . ** 正面噴字需管制在距板邊30mm內, 頭板、降速看板及尾板需量測噴字距板邊距離, NG時請暫留。 (RMK00358) . 【品檢】屋頂背板鋼捲缺陷之處理原則如下: (RMK00358) . 【品檢】1.鋼捲中間部份嚴重明顯缺陷(如塗佈不均,浮色,烘烤過度等目視明顯缺陷)一律不允許折讓處理,請先暫留鋼捲,並詳實記錄缺陷. (RMK00358) . 【品檢】2.外圈缺陷一律切除. (RMK00358) . 【品檢】3.內圈缺陷低於10米折讓處理,超過10米送RCL缺陷切除 (RMK00358) . 請參考歷史塗裝條件對應色差值，調整1W0862單一MASS(不含底漆)以不低於標準 85%為底線，以達到△ L 管制±0.5 以內的目標 (RMK00399) . 【抽氣量】白色系在CC1生產時,FINISH抽氣量請設定250,如生產中發生色差b值異常升高,請股長再加大抽氣量因應 (RMK00560) . 【背標正面噴印塗裝黏度】正面噴字之1W0862產品，其1W0862黏度需要45秒↑，避免噴字拖痕 (RMK00628) | 訂單:2501DFD011/005 RCL 無 <生產備註> 事項 | 訂單:2501DFD011/005 CCPK 無 <生產備註> 事項 | 訂單:2501DFD011/005 CGQC <品檢備註> 事項如下 . CNS AZ50 鍍層相當於 SYSCO AZ050 鍍層 (RMK00294) | 訂單:2501DFD011/005 CCQC <品檢備註> 事項如下 . 1.本單若塗裝背面漆一律改為REVERSE COATING 例外訂單如下敘述 (RMK00163) . 2.例外訂單為R字頭超低光澤與PVDF (＞25μ)，背面漆可改 NATURE COATING，但搭配底漆避免遮蓋性不佳 (RMK00163) . ★品檢注意！JIS&CNS 訂單必須每滿50噸一定要再做一次TEST (RMK00259) . ** 正面噴字需管制在距板邊30mm內, 頭板、降速看板及尾板需量測噴字距板邊距離, NG時請暫留。 (RMK00358) . 【品檢】屋頂背板鋼捲缺陷之處理原則如下: (RMK00358) . 【品檢】1.鋼捲中間部份嚴重明顯缺陷(如塗佈不均,浮色,烘烤過度等目視明顯缺陷)一律不允許折讓處理,請先暫留鋼捲,並詳實記錄缺陷. (RMK00358) . 【品檢】2.外圈缺陷一律切除. (RMK00358) . 【品檢】3.內圈缺陷低於10米折讓處理,超過10米送RCL缺陷切除 (RMK00358) . 請參考歷史塗裝條件對應色差值，調整1W0862單一MASS(不含底漆)以不低於標準 85%為底線，以達到△ L 管制±0.5 以內的目標 (RMK00399) . 【背標正面噴印塗裝黏度】正面噴字之1W0862產品，其1W0862黏度需要45秒↑，避免噴字拖痕 (RMK00628) | 訂單:2501DFD011/005 TOL 無 <生產備註> 事項 |  | 訂單 2501DFD011/005 修改記錄如下: 20241223 10:28:09 (24025) 退火碼: >> S1, 用途碼: >> COR004, 背面標示: >> CT01, 訂單背面顏色(五碼): >> BW736, 背面漆膜厚: >> NOM, 背面漆塗漆型式幾塗幾烤: >> 1, 鉻酸鹽: >> Z, 訂單厚度: >> 0.216, 訂單重: >> 30, 重量容許率(下限): >> 10, 重量容許率(上限): >> 10, 訂單寬度: >> 890, 鍍製方式: >> BC, 鋼捲內徑: >> 508, 鋼捲下限重: >> 3, 鋼捲上限重: >> 5, 壓花條件碼: >> -, 表面花紋: >> R, 綠色識別碼: >> -, 印刷輥號: >> -, 產品代碼: >> PPGL, 皮膜碼: >> -, 單位別: >> M, 油品種類: >> Z, 塗油量: >> Z, 包裝代碼: >> D4 , 保護膜碼: >> -, 客戶試片取樣型式: >> -, 調質碼: >> S, 套筒碼: >> P , 規格: >> CGLCC-10, 製造標準: >> CNS, 表面處理劑種類: >> Z, 表面處理劑塗佈量: >> Z, 伸長率測試: >> N, 硬度測試碼: >> N, 抗拉強度測試: >> N, 降伏強度測試: >> N, 厚度變異: >> -8, 訂單正面顏色(五碼): >> 1W086, 正面漆膜厚: >> NOM, 正面漆塗漆型式幾塗幾烤: >> 2, 修邊碼: >> Y, 重量碼: >> AW, 鋼捲捲向: >> I, 鍍層碼: >> AZ50, | H:厚度偏薄
PPGL | 2501DFD013/001 | 1. 請確認超薄屋頂背板、屋頂背板 正面噴印代碼為CT01 (OFP00230)-{.不符.} |  | 1. 請確認超薄屋頂背板、屋頂背板 正面噴印代碼為CT01 (OFP00230)-{.不符.} 2. 用途別對應選配碼不符 (用途碼:COR004, 選配碼:- 不符)(OFP00030)-{.不符.} | 訂單:2501DFD013/001 CPL <生產備註> 事項如下 . 除HGI/ HGL 訂單邊緣不噴油. 其餘皆側緣噴油 (RMK00285) | 訂單:2501DFD013/001 CR1 <生產備註> 事項如下 . 1.PPGL FH 客戶：旭台 用途"COR004 屋頂背板"偏薄設定，由冷軋厚度確認 (RMK00642) . 1.1.訂單 鍍製方式AC 鍍鋅厚度公差管制 0.42 mm ± 0.1 mm（冷軋厚度設定 0.359 mm ） (RMK00642) . 1.2.比照?泰大宗浪板（國內）生產與管制 (RMK00642) | 訂單:2501DFD013/001 CR2 <生產備註> 事項如下 . 1.PPGL FH 客戶：旭台 用途"COR004 屋頂背板"偏薄設定，由冷軋厚度確認 (RMK00642) . 1.1.訂單 鍍製方式AC 鍍鋅厚度公差管制 0.42 mm ± 0.1 mm（冷軋厚度設定 0.359 mm ） (RMK00642) . 1.2.比照?泰大宗浪板（國內）生產與管制 (RMK00642) | 訂單:2501DFD013/001 CG1 <生產備註> 事項如下 . 1.PPGL FH 客戶：旭台 用途"COR004 屋頂背板"偏薄設定，由冷軋厚度確認 (RMK00642) . 1.1.訂單 鍍製方式AC 鍍鋅厚度公差管制 0.42 mm ± 0.1 mm（冷軋厚度設定 0.359 mm ） (RMK00642) . 1.2.比照?泰大宗浪板（國內）生產與管制 (RMK00642) | 訂單:2501DFD013/001 CG2 <生產備註> 事項如下 . 1.PPGL FH 客戶：旭台 用途"COR004 屋頂背板"偏薄設定，由冷軋厚度確認 (RMK00642) . 1.1.訂單 鍍製方式AC 鍍鋅厚度公差管制 0.42 mm ± 0.1 mm（冷軋厚度設定 0.359 mm ） (RMK00642) . 1.2.比照?泰大宗浪板（國內）生產與管制 (RMK00642) | 訂單:2501DFD013/001 CC1 <生產備註> 事項如下 . 1.本單若塗裝背面漆一律改為REVERSE COATING 例外訂單如下敘述 (RMK00163) . 2.例外訂單為R字頭超低光澤與PVDF (＞25μ)，背面漆可改 NATURE COATING，但搭配底漆避免遮蓋性不佳 (RMK00163) . ** 正面噴字需管制在距板邊30mm內, 頭板、降速看板及尾板需量測噴字距板邊距離, NG時請暫留。 (RMK00358) . 【品檢】屋頂背板鋼捲缺陷之處理原則如下: (RMK00358) . 【品檢】1.鋼捲中間部份嚴重明顯缺陷(如塗佈不均,浮色,烘烤過度等目視明顯缺陷)一律不允許折讓處理,請先暫留鋼捲,並詳實記錄缺陷. (RMK00358) . 【品檢】2.外圈缺陷一律切除. (RMK00358) . 【品檢】3.內圈缺陷低於10米折讓處理,超過10米送RCL缺陷切除 (RMK00358) . 請參考歷史塗裝條件對應色差值，調整1W0862單一MASS(不含底漆)以不低於標準 85%為底線，以達到△ L 管制±0.5 以內的目標 (RMK00399) . 【抽氣量】白色系在CC1生產時,FINISH抽氣量請設定250,如生產中發生色差b值異常升高,請股長再加大抽氣量因應 (RMK00560) . 1.PPGL FH 客戶：旭台 用途"COR004 屋頂背板"偏薄設定，由冷軋厚度確認 (RMK00642) . 1.1.訂單 鍍製方式AC 鍍鋅厚度公差管制 0.42 mm ± 0.1 mm（冷軋厚度設定 0.359 mm ） (RMK00642) . 1.2.比照?泰大宗浪板（國內）生產與管制 (RMK00642) | 訂單:2501DFD013/001 CC2 <生產備註> 事項如下 . 1.本單若塗裝背面漆一律改為REVERSE COATING 例外訂單如下敘述 (RMK00163) . 2.例外訂單為R字頭超低光澤與PVDF (＞25μ)，背面漆可改 NATURE COATING，但搭配底漆避免遮蓋性不佳 (RMK00163) . ** 正面噴字需管制在距板邊30mm內, 頭板、降速看板及尾板需量測噴字距板邊距離, NG時請暫留。 (RMK00358) . 【品檢】屋頂背板鋼捲缺陷之處理原則如下: (RMK00358) . 【品檢】1.鋼捲中間部份嚴重明顯缺陷(如塗佈不均,浮色,烘烤過度等目視明顯缺陷)一律不允許折讓處理,請先暫留鋼捲,並詳實記錄缺陷. (RMK00358) . 【品檢】2.外圈缺陷一律切除. (RMK00358) . 【品檢】3.內圈缺陷低於10米折讓處理,超過10米送RCL缺陷切除 (RMK00358) . 請參考歷史塗裝條件對應色差值，調整1W0862單一MASS(不含底漆)以不低於標準 85%為底線，以達到△ L 管制±0.5 以內的目標 (RMK00399) . 【抽氣量】白色系在CC1生產時,FINISH抽氣量請設定250,如生產中發生色差b值異常升高,請股長再加大抽氣量因應 (RMK00560) . 1.PPGL FH 客戶：旭台 用途"COR004 屋頂背板"偏薄設定，由冷軋厚度確認 (RMK00642) . 1.1.訂單 鍍製方式AC 鍍鋅厚度公差管制 0.42 mm ± 0.1 mm（冷軋厚度設定 0.359 mm ） (RMK00642) . 1.2.比照?泰大宗浪板（國內）生產與管制 (RMK00642) | 訂單:2501DFD013/001 RCL 無 <生產備註> 事項 | 訂單:2501DFD013/001 CCPK 無 <生產備註> 事項 | 訂單:2501DFD013/001 CGQC <品檢備註> 事項如下 . 1.PPGL FH 客戶：旭台 用途"COR004 屋頂背板"偏薄設定，由冷軋厚度確認 (RMK00642) . 1.1.訂單 鍍製方式AC 鍍鋅厚度公差管制 0.42 mm ± 0.1 mm（冷軋厚度設定 0.359 mm ） (RMK00642) . 1.2.比照?泰大宗浪板（國內）生產與管制 (RMK00642) | 訂單:2501DFD013/001 CCQC <品檢備註> 事項如下 . 1.本單若塗裝背面漆一律改為REVERSE COATING 例外訂單如下敘述 (RMK00163) . 2.例外訂單為R字頭超低光澤與PVDF (＞25μ)，背面漆可改 NATURE COATING，但搭配底漆避免遮蓋性不佳 (RMK00163) . ** 正面噴字需管制在距板邊30mm內, 頭板、降速看板及尾板需量測噴字距板邊距離, NG時請暫留。 (RMK00358) . 【品檢】屋頂背板鋼捲缺陷之處理原則如下: (RMK00358) . 【品檢】1.鋼捲中間部份嚴重明顯缺陷(如塗佈不均,浮色,烘烤過度等目視明顯缺陷)一律不允許折讓處理,請先暫留鋼捲,並詳實記錄缺陷. (RMK00358) . 【品檢】2.外圈缺陷一律切除. (RMK00358) . 【品檢】3.內圈缺陷低於10米折讓處理,超過10米送RCL缺陷切除 (RMK00358) . 請參考歷史塗裝條件對應色差值，調整1W0862單一MASS(不含底漆)以不低於標準 85%為底線，以達到△ L 管制±0.5 以內的目標 (RMK00399) . 1.PPGL FH 客戶：旭台 用途"COR004 屋頂背板"偏薄設定，由冷軋厚度確認 (RMK00642) . 1.1.訂單 鍍製方式AC 鍍鋅厚度公差管制 0.42 mm ± 0.1 mm（冷軋厚度設定 0.359 mm ） (RMK00642) . 1.2.比照?泰大宗浪板（國內）生產與管制 (RMK00642) | 訂單:2501DFD013/001 TOL 無 <生產備註> 事項 |  | 訂單 2501DFD013/001 修改記錄如下: 20241226 08:46:07 (24025) 退火碼: >> S1, 用途碼: >> COR004, 背面標示: >> C008, 訂單背面顏色(五碼): >> BW736, 背面漆膜厚: >> NOM, 背面漆塗漆型式幾塗幾烤: >> 1, 鉻酸鹽: >> Z, 訂單厚度: >> 0.376, 訂單重: >> 110, 重量容許率(下限): >> 10, 重量容許率(上限): >> 10, 訂單寬度: >> 860, 鍍製方式: >> AC, 鋼捲內徑: >> 508, 鋼捲下限重: >> 3, 鋼捲上限重: >> 5, 壓花條件碼: >> -, 表面花紋: >> R, 綠色識別碼: >> -, 印刷輥號: >> -, 產品代碼: >> PPGL, 皮膜碼: >> -, 單位別: >> M, 油品種類: >> Z, 塗油量: >> Z, 包裝代碼: >> D4 , 保護膜碼: >> -, 客戶試片取樣型式: >> -, 調質碼: >> S, 套筒碼: >> N , 規格: >> CGLC-10, 製造標準: >> SYSCO, 表面處理劑種類: >> Z, 表面處理劑塗佈量: >> Z, 伸長率測試: >> N, 硬度測試碼: >> N, 抗拉強度測試: >> N, 降伏強度測試: >> N, 厚度變異: >> 0, 訂單正面顏色(五碼): >> 1W086, 正面漆膜厚: >> NOM, 正面漆塗漆型式幾塗幾烤: >> 2, 修邊碼: >> Y, 重量碼: >> AW, 鋼捲捲向: >> I, 鍍層碼: >> AZ100, | *: | [訂單訊息通知] 2024/12/30 下午 01:40:16 *** (林善潔 >> 通知 >> HanYu Chen, Winnie Chang, Y.L. Liu, Julian Liu, Sony Su, YunTung Li) 訊息 : 新訂料 交期預計1月底 2月初
PPGL | 2501DFD014/001 |  | 1. 部分大陸料含B元素超過CNS規範管制，故請原料CNS規範之訂單不要配大陸料 (OFP00684)-{.不符.} | 1. 部分大陸料含B元素超過CNS規範管制，故請原料CNS規範之訂單不要配大陸料 (OFP00684)-{.不符.} | 訂單:2501DFD014/001 CPL <生產備註> 事項如下 . 除HGI/ HGL 訂單邊緣不噴油. 其餘皆側緣噴油 (RMK00285) | 訂單:2501DFD014/001 CR1 無 <生產備註> 事項 | 訂單:2501DFD014/001 CR2 無 <生產備註> 事項 | 訂單:2501DFD014/001 CG1 <生產備註> 事項如下 . 平板類,鍍鋅生產時SKIN PASS & T/L 請依據鍍鋅標準規定生產 (RMK00100) . 鍍鋅表面不可有鋅痕、壓痕、凹陷、及刮傷 、應變痕等。 (RMK00100) . 出口鋼捲盤捲後目視不允許有鼓起. (RMK00100) . 瓦形屋頂用 注意鍍層控制範圍：min=標準值，Max=標準值+30 (RMK00103) . 因成形性需求故鍍層量有上限管制，排程變換前後一顆分切請U3暫留，待產線確認鍍層量後再行處置。 (RMK00103) | 訂單:2501DFD014/001 CG2 <生產備註> 事項如下 . 平板類,鍍鋅生產時SKIN PASS & T/L 請依據鍍鋅標準規定生產 (RMK00100) . 鍍鋅表面不可有鋅痕、壓痕、凹陷、及刮傷 、應變痕等。 (RMK00100) . 出口鋼捲盤捲後目視不允許有鼓起. (RMK00100) . 瓦形屋頂用 注意鍍層控制範圍：min=標準值，Max=標準值+30 (RMK00103) . 因成形性需求故鍍層量有上限管制，排程變換前後一顆分切請U3暫留，待產線確認鍍層量後再行處置。 (RMK00103) | 訂單:2501DFD014/001 CC1 <生產備註> 事項如下 . 超低光澤產品,色差計塗佈量依據5+20U為基準。RYF89 以5+22U為基準。 (RMK00103) . 請出口人員貼上"請勿堆疊"紅色標簽. (RMK00103) . R字頭色碼 MASS 目標100%~115%之間. (RMK00103) . R字頭色碼塗佈量須在20U以上,不然會有白色點狀(繩紋),已被客戶訴賠. (RMK00103) . 捲起單位張力請加大至 5.5（有另行備註要求張力設定時，依另行備註需求設定）） (RMK00103) . 1.本單若塗裝背面漆一律改為REVERSE COATING 例外訂單如下敘述 (RMK00163) . 2.例外訂單為R字頭超低光澤與PVDF (＞25μ)，背面漆可改 NATURE COATING，但搭配底漆避免遮蓋性不佳 (RMK00163) . 本色容易有色差，尚未找到解決對策前，必須塗料商到場協助。 (RMK00223) . 以下顏色不用會同:RYB172 , RYB192, RWB372 ,RYB972 (RMK00223) . 弘曄戶外壁板可允許兩邊有背漆轉印，但是必須管制"單邊"≦5 mm (RMK00254) . ★品檢注意！JIS&CNS 訂單必須每滿50噸一定要再做一次TEST (RMK00259) . 1.此為NEO塗料,色差計請用有"(20150105)"的標準樣檔名確認色差值,找不到檔案時請通知TED雯青#314 (RMK00343) . 2.色差放行標準為ΔL、Δa、Δb≦±0.6,光澤放行標準放寬到7以下放行,目視色差不管制 (RMK00343) . * 可允許單邊背面漆轉印 (RMK00350) . * 允許兩邊有背漆轉印，但是必須管制"單邊"≦5 mm (RMK00350) . 2015年發生過訴賠。請出口使用鋼套桶前請檢查焊接處，以免捲取後產生折痕 (RMK00381) | 訂單:2501DFD014/001 CC2 <生產備註> 事項如下 . 超低光澤產品,色差計塗佈量依據5+20U為基準。RYF89 以5+22U為基準。 (RMK00103) . 請出口人員貼上"請勿堆疊"紅色標簽. (RMK00103) . R字頭色碼 MASS 目標100%~115%之間. (RMK00103) . R字頭色碼塗佈量須在20U以上,不然會有白色點狀(繩紋),已被客戶訴賠. (RMK00103) . 1.本單若塗裝背面漆一律改為REVERSE COATING 例外訂單如下敘述 (RMK00163) . 2.例外訂單為R字頭超低光澤與PVDF (＞25μ)，背面漆可改 NATURE COATING，但搭配底漆避免遮蓋性不佳 (RMK00163) . 本色容易有色差，尚未找到解決對策前，必須塗料商到場協助。 (RMK00223) . 以下顏色不用會同:RYB172 , RYB192, RWB372 ,RYB972 (RMK00223) . 弘曄戶外壁板可允許兩邊有背漆轉印，但是必須管制"單邊"≦5 mm (RMK00254) . ★品檢注意！JIS&CNS 訂單必須每滿50噸一定要再做一次TEST (RMK00259) . 1.此為NEO塗料,色差計請用有"(20150105)"的標準樣檔名確認色差值,找不到檔案時請通知TED雯青#314 (RMK00343) . 2.色差放行標準為ΔL、Δa、Δb≦±0.6,光澤放行標準放寬到7以下放行,目視色差不管制 (RMK00343) . * 可允許單邊背面漆轉印 (RMK00350) . * 允許兩邊有背漆轉印，但是必須管制"單邊"≦5 mm (RMK00350) . 2015年發生過訴賠。請出口使用鋼套桶前請檢查焊接處，以免捲取後產生折痕 (RMK00381) | 訂單:2501DFD014/001 RCL 無 <生產備註> 事項 | 訂單:2501DFD014/001 CCPK 無 <生產備註> 事項 | 訂單:2501DFD014/001 CGQC <品檢備註> 事項如下 . 瓦形屋頂用 注意鍍層控制範圍：min=標準值，Max=標準值+30 (RMK00103) | 訂單:2501DFD014/001 CCQC <品檢備註> 事項如下 . 超低光澤產品,色差計塗佈量依據5+20U為基準。RYF89 以5+22U為基準。 (RMK00103) . R字頭色碼 MASS 目標100%~115%之間. (RMK00103) . 1.本單若塗裝背面漆一律改為REVERSE COATING 例外訂單如下敘述 (RMK00163) . 2.例外訂單為R字頭超低光澤與PVDF (＞25μ)，背面漆可改 NATURE COATING，但搭配底漆避免遮蓋性不佳 (RMK00163) . 本色容易有色差，尚未找到解決對策前，必須塗料商到場協助。 (RMK00223) . 以下顏色不用會同:RYB172 , RYB192, RWB372 ,RYB972 (RMK00223) . 弘曄戶外壁板可允許兩邊有背漆轉印，但是必須管制"單邊"≦5 mm (RMK00254) . ★品檢注意！JIS&CNS 訂單必須每滿50噸一定要再做一次TEST (RMK00259) . 1.此為NEO塗料,色差計請用有"(20150105)"的標準樣檔名確認色差值,找不到檔案時請通知TED雯青#314 (RMK00343) . 2.色差放行標準為ΔL、Δa、Δb≦±0.6,光澤放行標準放寬到7以下放行,目視色差不管制 (RMK00343) . * 可允許單邊背面漆轉印 (RMK00350) . * 允許兩邊有背漆轉印，但是必須管制"單邊"≦5 mm (RMK00350) | 訂單:2501DFD014/001 TOL 無 <生產備註> 事項 |  | 訂單 2501DFD014/001 修改記錄如下: 20241226 15:21:49 (24025) 退火碼: >> S1, 用途碼: >> CIA008, 背面標示: >> C844, 訂單背面顏色(五碼): >> BW73N, 背面漆膜厚: >> NOM, 背面漆塗漆型式幾塗幾烤: >> 2, 鉻酸鹽: >> Z, 訂單厚度: >> 0.326, 訂單重: >> 20, 重量容許率(下限): >> 10, 重量容許率(上限): >> 10, 訂單寬度: >> 1010, 鍍製方式: >> BC, 鋼捲內徑: >> 508, 鋼捲下限重: >> 3, 鋼捲上限重: >> 5, 壓花條件碼: >> -, 表面花紋: >> R, 綠色識別碼: >> -, 印刷輥號: >> -, 產品代碼: >> PPGL, 皮膜碼: >> -, 單位別: >> M, 油品種類: >> Z, 塗油量: >> Z, 包裝代碼: >> D2 , 保護膜碼: >> -, 客戶試片取樣型式: >> -, 調質碼: >> S, 套筒碼: >> S , 規格: >> CGLCC-20, 製造標準: >> CNS, 表面處理劑種類: >> Z, 表面處理劑塗佈量: >> Z, 伸長率測試: >> N, 硬度測試碼: >> N, 抗拉強度測試: >> N, 降伏強度測試: >> N, 厚度變異: >> 0, 訂單正面顏色(五碼): >> RYB17, 正面漆膜厚: >> 25, 正面漆塗漆型式幾塗幾烤: >> 2, 修邊碼: >> Y, 重量碼: >> AW, 鋼捲捲向: >> I, 鍍層碼: >> AZ150, | *:
PPGL | 2501DFD014/002 |  | 1. 部分大陸料含B元素超過CNS規範管制，故請原料CNS規範之訂單不要配大陸料 (OFP00684)-{.不符.} | 1. 部分大陸料含B元素超過CNS規範管制，故請原料CNS規範之訂單不要配大陸料 (OFP00684)-{.不符.} | 訂單:2501DFD014/002 CPL <生產備註> 事項如下 . 除HGI/ HGL 訂單邊緣不噴油. 其餘皆側緣噴油 (RMK00285) | 訂單:2501DFD014/002 CR1 無 <生產備註> 事項 | 訂單:2501DFD014/002 CR2 無 <生產備註> 事項 | 訂單:2501DFD014/002 CG1 <生產備註> 事項如下 . 平板類,鍍鋅生產時SKIN PASS & T/L 請依據鍍鋅標準規定生產 (RMK00100) . 鍍鋅表面不可有鋅痕、壓痕、凹陷、及刮傷 、應變痕等。 (RMK00100) . 出口鋼捲盤捲後目視不允許有鼓起. (RMK00100) | 訂單:2501DFD014/002 CG2 <生產備註> 事項如下 . 平板類,鍍鋅生產時SKIN PASS & T/L 請依據鍍鋅標準規定生產 (RMK00100) . 鍍鋅表面不可有鋅痕、壓痕、凹陷、及刮傷 、應變痕等。 (RMK00100) . 出口鋼捲盤捲後目視不允許有鼓起. (RMK00100) | 訂單:2501DFD014/002 CC1 <生產備註> 事項如下 . 1.本單若塗裝背面漆一律改為REVERSE COATING 例外訂單如下敘述 (RMK00163) . 2.例外訂單為R字頭超低光澤與PVDF (＞25μ)，背面漆可改 NATURE COATING，但搭配底漆避免遮蓋性不佳 (RMK00163) . 弘曄戶外壁板可允許兩邊有背漆轉印，但是必須管制"單邊"≦5 mm (RMK00254) . ★品檢注意！JIS&CNS 訂單必須每滿50噸一定要再做一次TEST (RMK00259) . * 可允許單邊背面漆轉印 (RMK00350) . * 允許兩邊有背漆轉印，但是必須管制"單邊"≦5 mm (RMK00350) | 訂單:2501DFD014/002 CC2 <生產備註> 事項如下 . 1.本單若塗裝背面漆一律改為REVERSE COATING 例外訂單如下敘述 (RMK00163) . 2.例外訂單為R字頭超低光澤與PVDF (＞25μ)，背面漆可改 NATURE COATING，但搭配底漆避免遮蓋性不佳 (RMK00163) . 弘曄戶外壁板可允許兩邊有背漆轉印，但是必須管制"單邊"≦5 mm (RMK00254) . ★品檢注意！JIS&CNS 訂單必須每滿50噸一定要再做一次TEST (RMK00259) . * 可允許單邊背面漆轉印 (RMK00350) . * 允許兩邊有背漆轉印，但是必須管制"單邊"≦5 mm (RMK00350) | 訂單:2501DFD014/002 RCL 無 <生產備註> 事項 | 訂單:2501DFD014/002 CCPK 無 <生產備註> 事項 | 訂單:2501DFD014/002 CGQC 無 <品檢備註> 事項 | 訂單:2501DFD014/002 CCQC <品檢備註> 事項如下 . 1.本單若塗裝背面漆一律改為REVERSE COATING 例外訂單如下敘述 (RMK00163) . 2.例外訂單為R字頭超低光澤與PVDF (＞25μ)，背面漆可改 NATURE COATING，但搭配底漆避免遮蓋性不佳 (RMK00163) . 弘曄戶外壁板可允許兩邊有背漆轉印，但是必須管制"單邊"≦5 mm (RMK00254) . ★品檢注意！JIS&CNS 訂單必須每滿50噸一定要再做一次TEST (RMK00259) . * 可允許單邊背面漆轉印 (RMK00350) . * 允許兩邊有背漆轉印，但是必須管制"單邊"≦5 mm (RMK00350) | 訂單:2501DFD014/002 TOL 無 <生產備註> 事項 |  | 訂單 2501DFD014/002 修改記錄如下: 20241226 15:21:59 (24025) 退火碼: >> S1, 用途碼: >> CIA008, 背面標示: >> C844, 訂單背面顏色(五碼): >> BW736, 背面漆膜厚: >> NOM, 背面漆塗漆型式幾塗幾烤: >> 1, 鉻酸鹽: >> Z, 訂單厚度: >> 0.326, 訂單重: >> 20, 重量容許率(下限): >> 10, 重量容許率(上限): >> 10, 訂單寬度: >> 1010, 鍍製方式: >> BC, 鋼捲內徑: >> 508, 鋼捲下限重: >> 3, 鋼捲上限重: >> 5, 壓花條件碼: >> -, 表面花紋: >> R, 綠色識別碼: >> -, 印刷輥號: >> -, 產品代碼: >> PPGL, 皮膜碼: >> -, 單位別: >> M, 油品種類: >> Z, 塗油量: >> Z, 包裝代碼: >> D2 , 保護膜碼: >> -, 客戶試片取樣型式: >> -, 調質碼: >> S, 套筒碼: >> P , 規格: >> CGLCC-20, 製造標準: >> CNS, 表面處理劑種類: >> Z, 表面處理劑塗佈量: >> Z, 伸長率測試: >> N, 硬度測試碼: >> N, 抗拉強度測試: >> N, 降伏強度測試: >> N, 厚度變異: >> 0, 訂單正面顏色(五碼): >> 1C46Q, 正面漆膜厚: >> 25, 正面漆塗漆型式幾塗幾烤: >> 2, 修邊碼: >> Y, 重量碼: >> AW, 鋼捲捲向: >> I, 鍍層碼: >> AZ150, 20241226 15:43:28 (24025) 套筒碼: P >> R , | *:
PPGL | 2501DFD014/003 | 1. 提醒：訂單厚度＜0.261，若BK 膜厚＞20U必須與TDCC討論。確認OK可不用理會 (OFP00332)-{.不符.} | 1. 薄寬硬板(T≦0.25且W≧1150)請優先選用日本熱軋鋼捲(1.8或2.01) (OFP00252)-{.不符.} 2. 需TO PP...本單有特別的軋延規定請PP注意一下SOP的備註 (OFP00261)-{.不符.} 3. 部分大陸料含B元素超過CNS規範管制，故請原料CNS規範之訂單不要配大陸料 (OFP00684)-{.不符.} | 1. 薄寬硬板(T≦0.25且W≧1150)請優先選用日本熱軋鋼捲(1.8或2.01) (OFP00252)-{.不符.} 2. 需TO PP...本單有特別的軋延規定請PP注意一下SOP的備註 (OFP00261)-{.不符.} 3. 提醒：訂單厚度＜0.261，若BK 膜厚＞20U必須與TDCC討論。確認OK可不用理會 (OFP00332)-{.不符.} 4. 部分大陸料含B元素超過CNS規範管制，故請原料CNS規範之訂單不要配大陸料 (OFP00684)-{.不符.} 5. 用途別對應選配碼不符 (用途碼:COR007, 選配碼:ON015 不符)(OFP00030)-{.不符.} | 訂單:2501DFD014/003 CPL <生產備註> 事項如下 . 除HGI/ HGL 訂單邊緣不噴油. 其餘皆側緣噴油 (RMK00285) . CNS AZ50 鍍層相當於 SYSCO AZ050 鍍層 (RMK00294) | 訂單:2501DFD014/003 CR1 <生產備註> 事項如下 . 生產FH時CR允許中波（盡量小）不可以有小邊波以利鍍鋅板形控制 (RMK00131) . CNS AZ50 鍍層相當於 SYSCO AZ050 鍍層 (RMK00294) . A.指定CR1＆CG1生產 (RMK00368) . B.弘燁烤漆屋頂背板 BC 0.216(或0.2)x1174mm FH 第一顆鋼捲外圈階梯式軋，生產時請注意下面規定 (RMK00368) . 1.先行板必須是FH，而且寬度是≧1100mm (RMK00368) . 2.若先行板排程板厚 0.28~0.35mm, 則弘燁訂單第一顆鋼捲外圈軋板厚0.307mm, 長度 100 米 (RMK00368) . 3.若先行板排程板厚 0.25~0.279mm, 則弘燁訂單第一顆鋼捲外圈軋板厚0.23mm, 長度 50 米 (RMK00368) . 4.以上邱課長與CR1邵課長研究過，請PP與CR1密切注意一下 (RMK00368) . 冷軋末Pass目標2D圖形(中波趨近 0 I-UNIT ,WS和 DS 兩隻腳 控制在-10 I-UNIT左右) (RMK00469) | 訂單:2501DFD014/003 CR2 <生產備註> 事項如下 . 生產FH時CR允許中波（盡量小）不可以有小邊波以利鍍鋅板形控制 (RMK00131) . CNS AZ50 鍍層相當於 SYSCO AZ050 鍍層 (RMK00294) . A.指定CR1＆CG1生產 (RMK00368) . B.弘燁烤漆屋頂背板 BC 0.216(或0.2)x1174mm FH 第一顆鋼捲外圈階梯式軋，生產時請注意下面規定 (RMK00368) . 1.先行板必須是FH，而且寬度是≧1100mm (RMK00368) . 2.若先行板排程板厚 0.28~0.35mm, 則弘燁訂單第一顆鋼捲外圈軋板厚0.307mm, 長度 100 米 (RMK00368) . 3.若先行板排程板厚 0.25~0.279mm, 則弘燁訂單第一顆鋼捲外圈軋板厚0.23mm, 長度 50 米 (RMK00368) . 4.以上邱課長與CR1邵課長研究過，請PP與CR1密切注意一下 (RMK00368) . 冷軋末Pass目標2D圖形(中波趨近 0 I-UNIT ,WS和 DS 兩隻腳 控制在-10 I-UNIT左右) (RMK00469) | 訂單:2501DFD014/003 CG1 <生產備註> 事項如下 . 壁板背板以一般屋頂放行標準放行 (RMK00131) . 生產FH時CR允許中波（盡量小）不可以有小邊波以利鍍鋅板形控制 (RMK00131) . CNS AZ50 鍍層相當於 SYSCO AZ050 鍍層 (RMK00294) . A.指定CR1＆CG1生產 (RMK00368) . B.弘燁烤漆屋頂背板 BC 0.216(或0.2)x1174mm FH 第一顆鋼捲外圈階梯式軋，生產時請注意下面規定 (RMK00368) . 1.先行板必須是FH，而且寬度是≧1100mm (RMK00368) . 2.若先行板排程板厚 0.28~0.35mm, 則弘燁訂單第一顆鋼捲外圈軋板厚0.307mm, 長度 100 米 (RMK00368) . 3.若先行板排程板厚 0.25~0.279mm, 則弘燁訂單第一顆鋼捲外圈軋板厚0.23mm, 長度 50 米 (RMK00368) . 4.以上邱課長與CR1邵課長研究過，請PP與CR1密切注意一下 (RMK00368) | 訂單:2501DFD014/003 CG2 <生產備註> 事項如下 . 壁板背板以一般屋頂放行標準放行 (RMK00131) . 生產FH時CR允許中波（盡量小）不可以有小邊波以利鍍鋅板形控制 (RMK00131) . CNS AZ50 鍍層相當於 SYSCO AZ050 鍍層 (RMK00294) . A.指定CR1＆CG1生產 (RMK00368) . B.弘燁烤漆屋頂背板 BC 0.216(或0.2)x1174mm FH 第一顆鋼捲外圈階梯式軋，生產時請注意下面規定 (RMK00368) . 1.先行板必須是FH，而且寬度是≧1100mm (RMK00368) . 2.若先行板排程板厚 0.28~0.35mm, 則弘燁訂單第一顆鋼捲外圈軋板厚0.307mm, 長度 100 米 (RMK00368) . 3.若先行板排程板厚 0.25~0.279mm, 則弘燁訂單第一顆鋼捲外圈軋板厚0.23mm, 長度 50 米 (RMK00368) . 4.以上邱課長與CR1邵課長研究過，請PP與CR1密切注意一下 (RMK00368) | 訂單:2501DFD014/003 CC1 <生產備註> 事項如下 . 【取板】煩請協助取前處理板30cm全寬3片 to 服一課宏霖工程師 (RMK-YL_KUNG) . 若冷軋厚度≦0.3MM,且未加鋼套筒,請出口主操加貼"請勿堆疊"標籤 (RMK00070) . 1.本單若塗裝背面漆一律改為REVERSE COATING 例外訂單如下敘述 (RMK00163) . 2.例外訂單為R字頭超低光澤與PVDF (＞25μ)，背面漆可改 NATURE COATING，但搭配底漆避免遮蓋性不佳 (RMK00163) . ★品檢注意！JIS&CNS 訂單必須每滿50噸一定要再做一次TEST (RMK00259) . 請參考歷史塗裝條件對應色差值，調整1W0862單一MASS(不含底漆)以不低於標準 85%為底線，以達到△ L 管制±0.5 以內的目標 (RMK00399) . 【抽氣量】白色系在CC1生產時,FINISH抽氣量請設定250,如生產中發生色差b值異常升高,請股長再加大抽氣量因應 (RMK00560) | 訂單:2501DFD014/003 CC2 <生產備註> 事項如下 . 【取板】煩請協助取前處理板30cm全寬3片 to 服一課宏霖工程師 (RMK-YL_KUNG) . 若冷軋厚度≦0.3MM,且未加鋼套筒,請出口主操加貼"請勿堆疊"標籤 (RMK00070) . 1.本單若塗裝背面漆一律改為REVERSE COATING 例外訂單如下敘述 (RMK00163) . 2.例外訂單為R字頭超低光澤與PVDF (＞25μ)，背面漆可改 NATURE COATING，但搭配底漆避免遮蓋性不佳 (RMK00163) . ★品檢注意！JIS&CNS 訂單必須每滿50噸一定要再做一次TEST (RMK00259) . 請參考歷史塗裝條件對應色差值，調整1W0862單一MASS(不含底漆)以不低於標準 85%為底線，以達到△ L 管制±0.5 以內的目標 (RMK00399) . 【抽氣量】白色系在CC1生產時,FINISH抽氣量請設定250,如生產中發生色差b值異常升高,請股長再加大抽氣量因應 (RMK00560) | 訂單:2501DFD014/003 RCL 無 <生產備註> 事項 | 訂單:2501DFD014/003 CCPK 無 <生產備註> 事項 | 訂單:2501DFD014/003 CGQC <品檢備註> 事項如下 . CNS AZ50 鍍層相當於 SYSCO AZ050 鍍層 (RMK00294) | 訂單:2501DFD014/003 CCQC <品檢備註> 事項如下 . 【取板】煩請協助取前處理板30cm全寬3片 to 服一課宏霖工程師 (RMK-YL_KUNG) . 1.本單若塗裝背面漆一律改為REVERSE COATING 例外訂單如下敘述 (RMK00163) . 2.例外訂單為R字頭超低光澤與PVDF (＞25μ)，背面漆可改 NATURE COATING，但搭配底漆避免遮蓋性不佳 (RMK00163) . ★品檢注意！JIS&CNS 訂單必須每滿50噸一定要再做一次TEST (RMK00259) . 請參考歷史塗裝條件對應色差值，調整1W0862單一MASS(不含底漆)以不低於標準 85%為底線，以達到△ L 管制±0.5 以內的目標 (RMK00399) | 訂單:2501DFD014/003 TOL 無 <生產備註> 事項 | 【取板】煩請協助取前處理板30cm全寬3片 to 服一課宏霖工程師^^/CC1/CC2/CCQC/ <<.YL_KUNG 2024/12/31 10:40.>> | 訂單 2501DFD014/003 修改記錄如下: 20241226 15:22:05 (24025) 退火碼: >> H2, 用途碼: >> COR007, 背面標示: >> C817, 訂單背面顏色(五碼): >> BW736, 背面漆膜厚: >> NOM, 背面漆塗漆型式幾塗幾烤: >> 1, 鉻酸鹽: >> Z, 訂單厚度: >> 0.2, 訂單重: >> 20, 重量容許率(下限): >> 10, 重量容許率(上限): >> 10, 訂單寬度: >> 1230, 鍍製方式: >> BC, 鋼捲內徑: >> 508, 鋼捲下限重: >> 3, 鋼捲上限重: >> 5, 壓花條件碼: >> -, 表面花紋: >> R, 綠色識別碼: >> -, 印刷輥號: >> -, 產品代碼: >> PPGL, 皮膜碼: >> -, 單位別: >> M, 油品種類: >> Z, 塗油量: >> Z, 包裝代碼: >> D2 , 保護膜碼: >> -, 客戶試片取樣型式: >> -, 調質碼: >> S, 套筒碼: >> P , 規格: >> CGLC570-10, 製造標準: >> CNS, 表面處理劑種類: >> Z, 表面處理劑塗佈量: >> Z, 伸長率測試: >> N, 硬度測試碼: >> N, 抗拉強度測試: >> N, 降伏強度測試: >> N, 厚度變異: >> 0, 訂單正面顏色(五碼): >> 1W086, 正面漆膜厚: >> NOM, 正面漆塗漆型式幾塗幾烤: >> 2, 修邊碼: >> Y, 重量碼: >> AW, 鋼捲捲向: >> I, 鍍層碼: >> AZ50, | *:
PPGL | 2501DFD016/001 |  | 1. 部分大陸料含B元素超過CNS規範管制，故請原料CNS規範之訂單不要配大陸料 (OFP00684)-{.不符.} | 1. 訂單若有厚度變異，冷軋厚度公差比照烤漆計算公式 , 但最小為 1/2 公差做設定 (OFP00254)-{.不符.} 2. "偏薄要求訂單" 鍍後厚度減 鍍後厚度下限需大於 0.02 MM,以免發生厚度不足狀況 (OFP00369)-{.不符.} 3. 部分大陸料含B元素超過CNS規範管制，故請原料CNS規範之訂單不要配大陸料 (OFP00684)-{.不符.} | 訂單:2501DFD016/001 CPL <生產備註> 事項如下 . 除HGI/ HGL 訂單邊緣不噴油. 其餘皆側緣噴油 (RMK00285) | 訂單:2501DFD016/001 CR1 無 <生產備註> 事項 | 訂單:2501DFD016/001 CR2 無 <生產備註> 事項 | 訂單:2501DFD016/001 CG1 <生產備註> 事項如下 . 瓦形屋頂用 注意鍍層控制範圍：min=標準值，Max=標準值+30 (RMK00103) . 因成形性需求故鍍層量有上限管制，排程變換前後一顆分切請U3暫留，待產線確認鍍層量後再行處置。 (RMK00103) | 訂單:2501DFD016/001 CG2 <生產備註> 事項如下 . 瓦形屋頂用 注意鍍層控制範圍：min=標準值，Max=標準值+30 (RMK00103) . 因成形性需求故鍍層量有上限管制，排程變換前後一顆分切請U3暫留，待產線確認鍍層量後再行處置。 (RMK00103) | 訂單:2501DFD016/001 CC1 <生產備註> 事項如下 . 超低光澤產品,色差計塗佈量依據5+20U為基準。RYF89 以5+22U為基準。 (RMK00103) . 請出口人員貼上"請勿堆疊"紅色標簽. (RMK00103) . R字頭色碼 MASS 目標100%~115%之間. (RMK00103) . R字頭色碼塗佈量須在20U以上,不然會有白色點狀(繩紋),已被客戶訴賠. (RMK00103) . 捲起單位張力請加大至 5.5（有另行備註要求張力設定時，依另行備註需求設定）） (RMK00103) . 1.本單若塗裝背面漆一律改為REVERSE COATING 例外訂單如下敘述 (RMK00163) . 2.例外訂單為R字頭超低光澤與PVDF (＞25μ)，背面漆可改 NATURE COATING，但搭配底漆避免遮蓋性不佳 (RMK00163) . ★品檢注意！JIS&CNS 訂單必須每滿50噸一定要再做一次TEST (RMK00259) . 1.此為NEO塗料,色差計請用有"(20150105)"的標準樣檔名確認色差值,找不到檔案時請通知TED工程師，分機#321 (RMK00343) . 2.色差放行標準為ΔL、Δa、Δb≦±0.6,光澤放行標準放寬到7以下放行,目視色差不管制 (RMK00343) . 2015年發生過訴賠。請出口使用鋼套桶前請檢查焊接處，以免捲取後產生折痕 (RMK00381) | 訂單:2501DFD016/001 CC2 <生產備註> 事項如下 . 超低光澤產品,色差計塗佈量依據5+20U為基準。RYF89 以5+22U為基準。 (RMK00103) . 請出口人員貼上"請勿堆疊"紅色標簽. (RMK00103) . R字頭色碼 MASS 目標100%~115%之間. (RMK00103) . R字頭色碼塗佈量須在20U以上,不然會有白色點狀(繩紋),已被客戶訴賠. (RMK00103) . 1.本單若塗裝背面漆一律改為REVERSE COATING 例外訂單如下敘述 (RMK00163) . 2.例外訂單為R字頭超低光澤與PVDF (＞25μ)，背面漆可改 NATURE COATING，但搭配底漆避免遮蓋性不佳 (RMK00163) . ★品檢注意！JIS&CNS 訂單必須每滿50噸一定要再做一次TEST (RMK00259) . 1.此為NEO塗料,色差計請用有"(20150105)"的標準樣檔名確認色差值,找不到檔案時請通知TED工程師，分機#321 (RMK00343) . 2.色差放行標準為ΔL、Δa、Δb≦±0.6,光澤放行標準放寬到7以下放行,目視色差不管制 (RMK00343) . 2015年發生過訴賠。請出口使用鋼套桶前請檢查焊接處，以免捲取後產生折痕 (RMK00381) | 訂單:2501DFD016/001 RCL 無 <生產備註> 事項 | 訂單:2501DFD016/001 CCPK 無 <生產備註> 事項 | 訂單:2501DFD016/001 CGQC <品檢備註> 事項如下 . 瓦形屋頂用 注意鍍層控制範圍：min=標準值，Max=標準值+30 (RMK00103) | 訂單:2501DFD016/001 CCQC <品檢備註> 事項如下 . 超低光澤產品,色差計塗佈量依據5+20U為基準。RYF89 以5+22U為基準。 (RMK00103) . R字頭色碼 MASS 目標100%~115%之間. (RMK00103) . 1.本單若塗裝背面漆一律改為REVERSE COATING 例外訂單如下敘述 (RMK00163) . 2.例外訂單為R字頭超低光澤與PVDF (＞25μ)，背面漆可改 NATURE COATING，但搭配底漆避免遮蓋性不佳 (RMK00163) . ★品檢注意！JIS&CNS 訂單必須每滿50噸一定要再做一次TEST (RMK00259) . 1.此為NEO塗料,色差計請用有"(20150105)"的標準樣檔名確認色差值,找不到檔案時請通知TED工程師，分機#321 (RMK00343) . 2.色差放行標準為ΔL、Δa、Δb≦±0.6,光澤放行標準放寬到7以下放行,目視色差不管制 (RMK00343) | 訂單:2501DFD016/001 TOL 無 <生產備註> 事項 |  | 訂單 2501DFD016/001 修改記錄如下: 20241226 16:39:31 (23003) 退火碼: >> S1, 用途碼: >> COA012, 背面標示: >> C844, 訂單背面顏色(五碼): >> BW73N, 背面漆膜厚: >> NOM, 背面漆塗漆型式幾塗幾烤: >> 2, 鉻酸鹽: >> Z, 訂單厚度: >> 0.42, 訂單重: >> 50, 重量容許率(下限): >> 10, 重量容許率(上限): >> 10, 訂單寬度: >> 914, 鍍製方式: >> AC, 鋼捲內徑: >> 508, 鋼捲下限重: >> 3, 鋼捲上限重: >> 5, 壓花條件碼: >> -, 表面花紋: >> R, 綠色識別碼: >> -, 印刷輥號: >> -, 產品代碼: >> PPGL, 皮膜碼: >> -, 單位別: >> M, 油品種類: >> Z, 塗油量: >> Z, 包裝代碼: >> D2 , 保護膜碼: >> -, 客戶試片取樣型式: >> -, 調質碼: >> S, 套筒碼: >> S , 規格: >> CGLCC-20, 製造標準: >> CNS, 表面處理劑種類: >> Z, 表面處理劑塗佈量: >> Z, 伸長率測試: >> N, 硬度測試碼: >> N, 抗拉強度測試: >> N, 降伏強度測試: >> N, 厚度變異: >> -1.2, 訂單正面顏色(五碼): >> RYB89, 正面漆膜厚: >> 25, 正面漆塗漆型式幾塗幾烤: >> 2, 修邊碼: >> Y, 重量碼: >> AW, 鋼捲捲向: >> I, 鍍層碼: >> AZ150, 20241226 16:44:47 (23003) 伸長率測試: N >> Y, 硬度測試碼: N >> Y, 抗拉強度測試: N >> Y, 降伏強度測試: N >> Y, | H:厚度偏薄
PPGL | 2501DFD016/002 |  | 1. 部分大陸料含B元素超過CNS規範管制，故請原料CNS規範之訂單不要配大陸料 (OFP00684)-{.不符.} | 1. 訂單若有厚度變異，冷軋厚度公差比照烤漆計算公式 , 但最小為 1/2 公差做設定 (OFP00254)-{.不符.} 2. "偏薄要求訂單" 鍍後厚度減 鍍後厚度下限需大於 0.02 MM,以免發生厚度不足狀況 (OFP00369)-{.不符.} 3. 部分大陸料含B元素超過CNS規範管制，故請原料CNS規範之訂單不要配大陸料 (OFP00684)-{.不符.} | 訂單:2501DFD016/002 CPL <生產備註> 事項如下 . 除HGI/ HGL 訂單邊緣不噴油. 其餘皆側緣噴油 (RMK00285) | 訂單:2501DFD016/002 CR1 無 <生產備註> 事項 | 訂單:2501DFD016/002 CR2 無 <生產備註> 事項 | 訂單:2501DFD016/002 CG1 <生產備註> 事項如下 . 瓦形屋頂用 注意鍍層控制範圍：min=標準值，Max=標準值+30 (RMK00103) . 因成形性需求故鍍層量有上限管制，排程變換前後一顆分切請U3暫留，待產線確認鍍層量後再行處置。 (RMK00103) | 訂單:2501DFD016/002 CG2 <生產備註> 事項如下 . 瓦形屋頂用 注意鍍層控制範圍：min=標準值，Max=標準值+30 (RMK00103) . 因成形性需求故鍍層量有上限管制，排程變換前後一顆分切請U3暫留，待產線確認鍍層量後再行處置。 (RMK00103) | 訂單:2501DFD016/002 CC1 <生產備註> 事項如下 . 超低光澤產品,色差計塗佈量依據5+20U為基準。RYF89 以5+22U為基準。 (RMK00103) . 請出口人員貼上"請勿堆疊"紅色標簽. (RMK00103) . R字頭色碼 MASS 目標100%~115%之間. (RMK00103) . R字頭色碼塗佈量須在20U以上,不然會有白色點狀(繩紋),已被客戶訴賠. (RMK00103) . 捲起單位張力請加大至 5.5（有另行備註要求張力設定時，依另行備註需求設定）） (RMK00103) . 1.本單若塗裝背面漆一律改為REVERSE COATING 例外訂單如下敘述 (RMK00163) . 2.例外訂單為R字頭超低光澤與PVDF (＞25μ)，背面漆可改 NATURE COATING，但搭配底漆避免遮蓋性不佳 (RMK00163) . ★品檢注意！JIS&CNS 訂單必須每滿50噸一定要再做一次TEST (RMK00259) . 1.此為NEO塗料,色差計請用有"(20150105)"的標準樣檔名確認色差值,找不到檔案時請通知TED工程師，分機#321 (RMK00343) . 2.色差放行標準為ΔL、Δa、Δb≦±0.6,光澤放行標準放寬到7以下放行,目視色差不管制 (RMK00343) . CC1:本單厚度≧0.52mm，經測試結果標準PMT請以225℃為標準去計算爐溫 (RMK00379) . 2015年發生過訴賠。請出口使用鋼套桶前請檢查焊接處，以免捲取後產生折痕 (RMK00381) | 訂單:2501DFD016/002 CC2 <生產備註> 事項如下 . 超低光澤產品,色差計塗佈量依據5+20U為基準。RYF89 以5+22U為基準。 (RMK00103) . 請出口人員貼上"請勿堆疊"紅色標簽. (RMK00103) . R字頭色碼 MASS 目標100%~115%之間. (RMK00103) . R字頭色碼塗佈量須在20U以上,不然會有白色點狀(繩紋),已被客戶訴賠. (RMK00103) . 1.本單若塗裝背面漆一律改為REVERSE COATING 例外訂單如下敘述 (RMK00163) . 2.例外訂單為R字頭超低光澤與PVDF (＞25μ)，背面漆可改 NATURE COATING，但搭配底漆避免遮蓋性不佳 (RMK00163) . ★品檢注意！JIS&CNS 訂單必須每滿50噸一定要再做一次TEST (RMK00259) . 1.此為NEO塗料,色差計請用有"(20150105)"的標準樣檔名確認色差值,找不到檔案時請通知TED工程師，分機#321 (RMK00343) . 2.色差放行標準為ΔL、Δa、Δb≦±0.6,光澤放行標準放寬到7以下放行,目視色差不管制 (RMK00343) . CC1:本單厚度≧0.52mm，經測試結果標準PMT請以225℃為標準去計算爐溫 (RMK00379) . 2015年發生過訴賠。請出口使用鋼套桶前請檢查焊接處，以免捲取後產生折痕 (RMK00381) | 訂單:2501DFD016/002 RCL 無 <生產備註> 事項 | 訂單:2501DFD016/002 CCPK 無 <生產備註> 事項 | 訂單:2501DFD016/002 CGQC <品檢備註> 事項如下 . 瓦形屋頂用 注意鍍層控制範圍：min=標準值，Max=標準值+30 (RMK00103) | 訂單:2501DFD016/002 CCQC <品檢備註> 事項如下 . 超低光澤產品,色差計塗佈量依據5+20U為基準。RYF89 以5+22U為基準。 (RMK00103) . R字頭色碼 MASS 目標100%~115%之間. (RMK00103) . 1.本單若塗裝背面漆一律改為REVERSE COATING 例外訂單如下敘述 (RMK00163) . 2.例外訂單為R字頭超低光澤與PVDF (＞25μ)，背面漆可改 NATURE COATING，但搭配底漆避免遮蓋性不佳 (RMK00163) . ★品檢注意！JIS&CNS 訂單必須每滿50噸一定要再做一次TEST (RMK00259) . 1.此為NEO塗料,色差計請用有"(20150105)"的標準樣檔名確認色差值,找不到檔案時請通知TED工程師，分機#321 (RMK00343) . 2.色差放行標準為ΔL、Δa、Δb≦±0.6,光澤放行標準放寬到7以下放行,目視色差不管制 (RMK00343) | 訂單:2501DFD016/002 TOL 無 <生產備註> 事項 |  | 訂單 2501DFD016/002 修改記錄如下: 20241226 16:39:38 (23003) 退火碼: >> S1, 用途碼: >> COA012, 背面標示: >> C844, 訂單背面顏色(五碼): >> BW73N, 背面漆膜厚: >> NOM, 背面漆塗漆型式幾塗幾烤: >> 2, 鉻酸鹽: >> Z, 訂單厚度: >> 0.52, 訂單重: >> 30, 重量容許率(下限): >> 10, 重量容許率(上限): >> 10, 訂單寬度: >> 914, 鍍製方式: >> AC, 鋼捲內徑: >> 508, 鋼捲下限重: >> 3, 鋼捲上限重: >> 5, 壓花條件碼: >> -, 表面花紋: >> R, 綠色識別碼: >> -, 印刷輥號: >> -, 產品代碼: >> PPGL, 皮膜碼: >> -, 單位別: >> M, 油品種類: >> Z, 塗油量: >> Z, 包裝代碼: >> D2 , 保護膜碼: >> -, 客戶試片取樣型式: >> -, 調質碼: >> S, 套筒碼: >> S , 規格: >> CGLCC-20, 製造標準: >> CNS, 表面處理劑種類: >> Z, 表面處理劑塗佈量: >> Z, 伸長率測試: >> N, 硬度測試碼: >> N, 抗拉強度測試: >> N, 降伏強度測試: >> N, 厚度變異: >> -1.4, 訂單正面顏色(五碼): >> RYB89, 正面漆膜厚: >> 25, 正面漆塗漆型式幾塗幾烤: >> 2, 修邊碼: >> Y, 重量碼: >> AW, 鋼捲捲向: >> I, 鍍層碼: >> AZ150, 20241226 16:44:54 (23003) 伸長率測試: N >> Y, 硬度測試碼: N >> Y, 抗拉強度測試: N >> Y, 降伏強度測試: N >> Y, | H:厚度偏薄
PPGL | 2501DFD016/003 |  | 1. 部分大陸料含B元素超過CNS規範管制，故請原料CNS規範之訂單不要配大陸料 (OFP00684)-{.不符.} | 1. 訂單若有厚度變異，冷軋厚度公差比照烤漆計算公式 , 但最小為 1/2 公差做設定 (OFP00254)-{.不符.} 2. "偏薄要求訂單" 鍍後厚度減 鍍後厚度下限需大於 0.02 MM,以免發生厚度不足狀況 (OFP00369)-{.不符.} 3. 部分大陸料含B元素超過CNS規範管制，故請原料CNS規範之訂單不要配大陸料 (OFP00684)-{.不符.} | 訂單:2501DFD016/003 CPL <生產備註> 事項如下 . 除HGI/ HGL 訂單邊緣不噴油. 其餘皆側緣噴油 (RMK00285) | 訂單:2501DFD016/003 CR1 無 <生產備註> 事項 | 訂單:2501DFD016/003 CR2 無 <生產備註> 事項 | 訂單:2501DFD016/003 CG1 <生產備註> 事項如下 . 平板類,鍍鋅生產時SKIN PASS & T/L 請依據鍍鋅標準規定生產 (RMK00100) . 鍍鋅表面不可有鋅痕、壓痕、凹陷、及刮傷 、應變痕等。 (RMK00100) . 出口鋼捲盤捲後目視不允許有鼓起. (RMK00100) | 訂單:2501DFD016/003 CG2 <生產備註> 事項如下 . 平板類,鍍鋅生產時SKIN PASS & T/L 請依據鍍鋅標準規定生產 (RMK00100) . 鍍鋅表面不可有鋅痕、壓痕、凹陷、及刮傷 、應變痕等。 (RMK00100) . 出口鋼捲盤捲後目視不允許有鼓起. (RMK00100) | 訂單:2501DFD016/003 CC1 <生產備註> 事項如下 . 1.本單若塗裝背面漆一律改為REVERSE COATING 例外訂單如下敘述 (RMK00163) . 2.例外訂單為R字頭超低光澤與PVDF (＞25μ)，背面漆可改 NATURE COATING，但搭配底漆避免遮蓋性不佳 (RMK00163) . ★品檢注意！JIS&CNS 訂單必須每滿50噸一定要再做一次TEST (RMK00259) . 請出口主操加貼"請勿堆疊"標簽紅色 (RMK00317) . 因金屬粉塗裝捲取容易變形，請RCL重整後、包裝與倉庫一律放置SKID上防止變形 (RMK00317) | 訂單:2501DFD016/003 CC2 <生產備註> 事項如下 . 1.本單若塗裝背面漆一律改為REVERSE COATING 例外訂單如下敘述 (RMK00163) . 2.例外訂單為R字頭超低光澤與PVDF (＞25μ)，背面漆可改 NATURE COATING，但搭配底漆避免遮蓋性不佳 (RMK00163) . ★品檢注意！JIS&CNS 訂單必須每滿50噸一定要再做一次TEST (RMK00259) . 請出口主操加貼"請勿堆疊"標簽紅色 (RMK00317) . 因金屬粉塗裝捲取容易變形，請RCL重整後、包裝與倉庫一律放置SKID上防止變形 (RMK00317) | 訂單:2501DFD016/003 RCL <生產備註> 事項如下 . 因金屬粉塗裝捲取容易變形，請RCL重整後、包裝與倉庫一律放置SKID上防止變形 (RMK00317) | 訂單:2501DFD016/003 CCPK <生產備註> 事項如下 . 因金屬粉塗裝捲取容易變形，請RCL重整後、包裝與倉庫一律放置SKID上防止變形 (RMK00317) | 訂單:2501DFD016/003 CGQC 無 <品檢備註> 事項 | 訂單:2501DFD016/003 CCQC <品檢備註> 事項如下 . 1.本單若塗裝背面漆一律改為REVERSE COATING 例外訂單如下敘述 (RMK00163) . 2.例外訂單為R字頭超低光澤與PVDF (＞25μ)，背面漆可改 NATURE COATING，但搭配底漆避免遮蓋性不佳 (RMK00163) . ★品檢注意！JIS&CNS 訂單必須每滿50噸一定要再做一次TEST (RMK00259) . 因金屬粉塗裝捲取容易變形，請RCL重整後、包裝與倉庫一律放置SKID上防止變形 (RMK00317) | 訂單:2501DFD016/003 TOL 無 <生產備註> 事項 |  | 訂單 2501DFD016/003 修改記錄如下: 20241226 16:39:45 (23003) 退火碼: >> S1, 用途碼: >> CIA008, 背面標示: >> C811, 訂單背面顏色(五碼): >> BW736, 背面漆膜厚: >> NOM, 背面漆塗漆型式幾塗幾烤: >> 1, 鉻酸鹽: >> Z, 訂單厚度: >> 0.42, 訂單重: >> 15, 重量容許率(下限): >> 10, 重量容許率(上限): >> 10, 訂單寬度: >> 914, 鍍製方式: >> AC, 鋼捲內徑: >> 508, 鋼捲下限重: >> 3, 鋼捲上限重: >> 5, 壓花條件碼: >> -, 表面花紋: >> R, 綠色識別碼: >> -, 印刷輥號: >> -, 產品代碼: >> PPGL, 皮膜碼: >> -, 單位別: >> M, 油品種類: >> Z, 塗油量: >> Z, 包裝代碼: >> D2 , 保護膜碼: >> -, 客戶試片取樣型式: >> -, 調質碼: >> S, 套筒碼: >> R , 規格: >> CGLCC-20, 製造標準: >> CNS, 表面處理劑種類: >> Z, 表面處理劑塗佈量: >> Z, 伸長率測試: >> N, 硬度測試碼: >> N, 抗拉強度測試: >> N, 降伏強度測試: >> N, 厚度變異: >> -1.2, 訂單正面顏色(五碼): >> 1V256, 正面漆膜厚: >> NOM, 正面漆塗漆型式幾塗幾烤: >> 2, 修邊碼: >> Y, 重量碼: >> AW, 鋼捲捲向: >> I, 鍍層碼: >> AZ150, 20241226 16:45:00 (23003) 伸長率測試: N >> Y, 硬度測試碼: N >> Y, 抗拉強度測試: N >> Y, 降伏強度測試: N >> Y, | H:厚度偏薄
PPGL | 2501DFD017/001 |  | 1. 部分大陸料含B元素超過CNS規範管制，故請原料CNS規範之訂單不要配大陸料 (OFP00684)-{.不符.} | 1. 訂單若有厚度變異，冷軋厚度公差比照烤漆計算公式 , 但最小為 1/2 公差做設定 (OFP00254)-{.不符.} 2. "偏薄要求訂單" 鍍後厚度減 鍍後厚度下限需大於 0.02 MM,以免發生厚度不足狀況 (OFP00369)-{.不符.} 3. 部分大陸料含B元素超過CNS規範管制，故請原料CNS規範之訂單不要配大陸料 (OFP00684)-{.不符.} | 訂單:2501DFD017/001 CPL <生產備註> 事項如下 . 除HGI/ HGL 訂單邊緣不噴油. 其餘皆側緣噴油 (RMK00285) | 訂單:2501DFD017/001 CR1 <生產備註> 事項如下 . 完軋寬度超出管制值上限≦2mm時,冷軋繼續生產並填寫品質異常通報單給鍍鋅線,以便調整張力與板溫 (RMK00278) | 訂單:2501DFD017/001 CR2 <生產備註> 事項如下 . 完軋寬度超出管制值上限≦2mm時,冷軋繼續生產並填寫品質異常通報單給鍍鋅線,以便調整張力與板溫 (RMK00278) | 訂單:2501DFD017/001 CG1 <生產備註> 事項如下 . 平板類,鍍鋅生產時SKIN PASS & T/L 請依據鍍鋅標準規定生產 (RMK00100) . 鍍鋅表面不可有鋅痕、壓痕、凹陷、及刮傷 、應變痕等。 (RMK00100) . 出口鋼捲盤捲後目視不允許有鼓起. (RMK00100) | 訂單:2501DFD017/001 CG2 <生產備註> 事項如下 . 平板類,鍍鋅生產時SKIN PASS & T/L 請依據鍍鋅標準規定生產 (RMK00100) . 鍍鋅表面不可有鋅痕、壓痕、凹陷、及刮傷 、應變痕等。 (RMK00100) . 出口鋼捲盤捲後目視不允許有鼓起. (RMK00100) | 訂單:2501DFD017/001 CC1 <生產備註> 事項如下 . 1.本單若塗裝背面漆一律改為REVERSE COATING 例外訂單如下敘述 (RMK00163) . 2.例外訂單為R字頭超低光澤與PVDF (＞25μ)，背面漆可改 NATURE COATING，但搭配底漆避免遮蓋性不佳 (RMK00163) . ★品檢注意！JIS&CNS 訂單必須每滿50噸一定要再做一次TEST (RMK00259) | 訂單:2501DFD017/001 CC2 <生產備註> 事項如下 . 1.本單若塗裝背面漆一律改為REVERSE COATING 例外訂單如下敘述 (RMK00163) . 2.例外訂單為R字頭超低光澤與PVDF (＞25μ)，背面漆可改 NATURE COATING，但搭配底漆避免遮蓋性不佳 (RMK00163) . ★品檢注意！JIS&CNS 訂單必須每滿50噸一定要再做一次TEST (RMK00259) | 訂單:2501DFD017/001 RCL 無 <生產備註> 事項 | 訂單:2501DFD017/001 CCPK 無 <生產備註> 事項 | 訂單:2501DFD017/001 CGQC 無 <品檢備註> 事項 | 訂單:2501DFD017/001 CCQC <品檢備註> 事項如下 . 1.本單若塗裝背面漆一律改為REVERSE COATING 例外訂單如下敘述 (RMK00163) . 2.例外訂單為R字頭超低光澤與PVDF (＞25μ)，背面漆可改 NATURE COATING，但搭配底漆避免遮蓋性不佳 (RMK00163) . ★品檢注意！JIS&CNS 訂單必須每滿50噸一定要再做一次TEST (RMK00259) | 訂單:2501DFD017/001 TOL 無 <生產備註> 事項 |  | 訂單 2501DFD017/001 修改記錄如下: 20241227 09:42:50 (23003) 退火碼: >> S1, 用途碼: >> CIA008, 背面標示: >> C814, 訂單背面顏色(五碼): >> BW73Y, 背面漆膜厚: >> 12.5, 背面漆塗漆型式幾塗幾烤: >> 2, 鉻酸鹽: >> Z, 訂單厚度: >> 0.52, 訂單重: >> 30, 重量容許率(下限): >> 10, 重量容許率(上限): >> 10, 訂單寬度: >> 914, 鍍製方式: >> AC, 鋼捲內徑: >> 508, 鋼捲下限重: >> 3, 鋼捲上限重: >> 5, 壓花條件碼: >> -, 表面花紋: >> R, 綠色識別碼: >> -, 印刷輥號: >> -, 產品代碼: >> PPGL, 皮膜碼: >> -, 單位別: >> M, 油品種類: >> Z, 塗油量: >> Z, 包裝代碼: >> D2 , 保護膜碼: >> -, 客戶試片取樣型式: >> -, 調質碼: >> S, 套筒碼: >> R , 規格: >> CGLC400-20, 製造標準: >> CNS, 表面處理劑種類: >> Z, 表面處理劑塗佈量: >> Z, 伸長率測試: >> Y, 硬度測試碼: >> Y, 抗拉強度測試: >> Y, 降伏強度測試: >> Y, 厚度變異: >> -1.4, 訂單正面顏色(五碼): >> SG680, 正面漆膜厚: >> 25, 正面漆塗漆型式幾塗幾烤: >> 2, 修邊碼: >> Y, 重量碼: >> AW, 鋼捲捲向: >> I, 鍍層碼: >> AZ150, | H:厚度偏薄
PPGL | 2501DFD019/001 | 1. 單捲限重檢核 (原料重:15~20, 分切困難:20, 單捲限重:4.00~4.90)(OFP00031)-{.不符.} | 1. 部分大陸料含B元素超過CNS規範管制，故請原料CNS規範之訂單不要配大陸料 (OFP00684)-{.不符.} | 1. 訂單若有厚度變異，冷軋厚度公差比照烤漆計算公式 , 但最小為 1/2 公差做設定 (OFP00254)-{.不符.} 2. "偏薄要求訂單" 鍍後厚度減 鍍後厚度下限需大於 0.02 MM,以免發生厚度不足狀況 (OFP00369)-{.不符.} 3. 部分大陸料含B元素超過CNS規範管制，故請原料CNS規範之訂單不要配大陸料 (OFP00684)-{.不符.} | 訂單:2501DFD019/001 CPL <生產備註> 事項如下 . 除HGI/ HGL 訂單邊緣不噴油. 其餘皆側緣噴油 (RMK00285) | 訂單:2501DFD019/001 CR1 無 <生產備註> 事項 | 訂單:2501DFD019/001 CR2 無 <生產備註> 事項 | 訂單:2501DFD019/001 CG1 <生產備註> 事項如下 . 平板類,鍍鋅生產時SKIN PASS & T/L 請依據鍍鋅標準規定生產 (RMK00100) . 鍍鋅表面不可有鋅痕、壓痕、凹陷、及刮傷 、應變痕等。 (RMK00100) . 出口鋼捲盤捲後目視不允許有鼓起. (RMK00100) . 瓦形屋頂用 注意鍍層控制範圍：min=標準值，Max=標準值+30 (RMK00103) . 因成形性需求故鍍層量有上限管制，排程變換前後一顆分切請U3暫留，待產線確認鍍層量後再行處置。 (RMK00103) | 訂單:2501DFD019/001 CG2 <生產備註> 事項如下 . 平板類,鍍鋅生產時SKIN PASS & T/L 請依據鍍鋅標準規定生產 (RMK00100) . 鍍鋅表面不可有鋅痕、壓痕、凹陷、及刮傷 、應變痕等。 (RMK00100) . 出口鋼捲盤捲後目視不允許有鼓起. (RMK00100) . 瓦形屋頂用 注意鍍層控制範圍：min=標準值，Max=標準值+30 (RMK00103) . 因成形性需求故鍍層量有上限管制，排程變換前後一顆分切請U3暫留，待產線確認鍍層量後再行處置。 (RMK00103) | 訂單:2501DFD019/001 CC1 <生產備註> 事項如下 . 【分切】郁潔曰：限重4-4.9噸，最後一顆可不依限重。 (RMK-E_CHIN) . 超低光澤產品,色差計塗佈量依據5+20U為基準。RYF89 以5+22U為基準。 (RMK00103) . 請出口人員貼上"請勿堆疊"紅色標簽. (RMK00103) . R字頭色碼 MASS 目標100%~115%之間. (RMK00103) . R字頭色碼塗佈量須在20U以上,不然會有白色點狀(繩紋),已被客戶訴賠. (RMK00103) . 捲起單位張力請加大至 5.5（有另行備註要求張力設定時，依另行備註需求設定）） (RMK00103) . 1.本單若塗裝背面漆一律改為REVERSE COATING 例外訂單如下敘述 (RMK00163) . 2.例外訂單為R字頭超低光澤與PVDF (＞25μ)，背面漆可改 NATURE COATING，但搭配底漆避免遮蓋性不佳 (RMK00163) . ★品檢注意！JIS&CNS 訂單必須每滿50噸一定要再做一次TEST (RMK00259) . 2015年發生過訴賠。請出口使用鋼套桶前請檢查焊接處，以免捲取後產生折痕 (RMK00381) | 訂單:2501DFD019/001 CC2 <生產備註> 事項如下 . 【分切】郁潔曰：限重4-4.9噸，最後一顆可不依限重。 (RMK-E_CHIN) . 超低光澤產品,色差計塗佈量依據5+20U為基準。RYF89 以5+22U為基準。 (RMK00103) . 請出口人員貼上"請勿堆疊"紅色標簽. (RMK00103) . R字頭色碼 MASS 目標100%~115%之間. (RMK00103) . R字頭色碼塗佈量須在20U以上,不然會有白色點狀(繩紋),已被客戶訴賠. (RMK00103) . 1.本單若塗裝背面漆一律改為REVERSE COATING 例外訂單如下敘述 (RMK00163) . 2.例外訂單為R字頭超低光澤與PVDF (＞25μ)，背面漆可改 NATURE COATING，但搭配底漆避免遮蓋性不佳 (RMK00163) . ★品檢注意！JIS&CNS 訂單必須每滿50噸一定要再做一次TEST (RMK00259) . 2015年發生過訴賠。請出口使用鋼套桶前請檢查焊接處，以免捲取後產生折痕 (RMK00381) | 訂單:2501DFD019/001 RCL 無 <生產備註> 事項 | 訂單:2501DFD019/001 CCPK 無 <生產備註> 事項 | 訂單:2501DFD019/001 CGQC <品檢備註> 事項如下 . 瓦形屋頂用 注意鍍層控制範圍：min=標準值，Max=標準值+30 (RMK00103) | 訂單:2501DFD019/001 CCQC <品檢備註> 事項如下 . 【分切】郁潔曰：限重4-4.9噸，最後一顆可不依限重。 (RMK-E_CHIN) . 超低光澤產品,色差計塗佈量依據5+20U為基準。RYF89 以5+22U為基準。 (RMK00103) . R字頭色碼 MASS 目標100%~115%之間. (RMK00103) . 1.本單若塗裝背面漆一律改為REVERSE COATING 例外訂單如下敘述 (RMK00163) . 2.例外訂單為R字頭超低光澤與PVDF (＞25μ)，背面漆可改 NATURE COATING，但搭配底漆避免遮蓋性不佳 (RMK00163) . ★品檢注意！JIS&CNS 訂單必須每滿50噸一定要再做一次TEST (RMK00259) | 訂單:2501DFD019/001 TOL 無 <生產備註> 事項 | 【分切】郁潔曰：限重4-4.9噸，最後一顆可不依限重。^^/CC1/CC2/CCQC/ <<.E_CHIN 2025/01/06 14:45.>> | 訂單 2501DFD019/001 修改記錄如下: 20241230 16:59:06 (24025) 退火碼: >> S1, 用途碼: >> CIA008, 背面標示: >> C844, 訂單背面顏色(五碼): >> BW73N, 背面漆膜厚: >> NOM, 背面漆塗漆型式幾塗幾烤: >> 2, 鉻酸鹽: >> Z, 訂單厚度: >> 0.42, 訂單重: >> 30, 重量容許率(下限): >> 10, 重量容許率(上限): >> 10, 訂單寬度: >> 914, 鍍製方式: >> AC, 鋼捲內徑: >> 508, 鋼捲下限重: >> 3.7, 鋼捲上限重: >> 4.9, 壓花條件碼: >> -, 表面花紋: >> R, GL鋅花要求下限: >> -, GL鋅花要求上限: >> -, 綠色識別碼: >> -, 印刷輥號: >> -, 產品代碼: >> PPGL, 皮膜碼: >> -, 單位別: >> M, 油品種類: >> Z, 塗油量: >> Z, 包裝代碼: >> D2 , 保護膜碼: >> -, 客戶試片取樣型式: >> -, 調質碼: >> S, 套筒碼: >> S , 規格: >> CGLCC-20, 製造標準: >> CNS, 表面處理劑種類: >> Z, 表面處理劑塗佈量: >> Z, 伸長率測試: >> N, 硬度測試碼: >> N, 抗拉強度測試: >> N, 降伏強度測試: >> N, 厚度變異: >> -1.2, 訂單正面顏色(五碼): >> RBF5P, 正面漆膜厚: >> 25, 正面漆塗漆型式幾塗幾烤: >> 2, 修邊碼: >> Y, 重量碼: >> AW, 鋼捲捲向: >> I, 鍍層碼: >> AZ150, 20250102 08:20:34 (22030) 鋼捲下限重: 3.7 >> 4, | H:厚度偏薄
PPGL | 2501DFD030/001 |  | 1. 部分大陸料含B元素超過CNS規範管制，故請原料CNS規範之訂單不要配大陸料 (OFP00684)-{.不符.} | 1. 訂單若有厚度變異，冷軋厚度公差比照烤漆計算公式 , 但最小為 1/2 公差做設定 (OFP00254)-{.不符.} 2. "偏薄要求訂單" 鍍後厚度減 鍍後厚度下限需大於 0.02 MM,以免發生厚度不足狀況 (OFP00369)-{.不符.} 3. 部分大陸料含B元素超過CNS規範管制，故請原料CNS規範之訂單不要配大陸料 (OFP00684)-{.不符.} | 訂單:2501DFD030/001 CPL <生產備註> 事項如下 . 除HGI/ HGL 訂單邊緣不噴油. 其餘皆側緣噴油 (RMK00285) | 訂單:2501DFD030/001 CR1 <生產備註> 事項如下 . 完軋寬度超出管制值上限≦2mm時,冷軋繼續生產並填寫品質異常通報單給鍍鋅線,以便調整張力與板溫 (RMK00278) | 訂單:2501DFD030/001 CR2 <生產備註> 事項如下 . 完軋寬度超出管制值上限≦2mm時,冷軋繼續生產並填寫品質異常通報單給鍍鋅線,以便調整張力與板溫 (RMK00278) | 訂單:2501DFD030/001 CG1 <生產備註> 事項如下 . 平板類,鍍鋅生產時SKIN PASS & T/L 請依據鍍鋅標準規定生產 (RMK00100) . 鍍鋅表面不可有鋅痕、壓痕、凹陷、及刮傷 、應變痕等。 (RMK00100) . 出口鋼捲盤捲後目視不允許有鼓起. (RMK00100) | 訂單:2501DFD030/001 CG2 <生產備註> 事項如下 . 平板類,鍍鋅生產時SKIN PASS & T/L 請依據鍍鋅標準規定生產 (RMK00100) . 鍍鋅表面不可有鋅痕、壓痕、凹陷、及刮傷 、應變痕等。 (RMK00100) . 出口鋼捲盤捲後目視不允許有鼓起. (RMK00100) | 訂單:2501DFD030/001 CC1 <生產備註> 事項如下 . 1.本單若塗裝背面漆一律改為REVERSE COATING 例外訂單如下敘述 (RMK00163) . 2.例外訂單為R字頭超低光澤與PVDF (＞25μ)，背面漆可改 NATURE COATING，但搭配底漆避免遮蓋性不佳 (RMK00163) . ★品檢注意！JIS&CNS 訂單必須每滿50噸一定要再做一次TEST (RMK00259) | 訂單:2501DFD030/001 CC2 <生產備註> 事項如下 . 1.本單若塗裝背面漆一律改為REVERSE COATING 例外訂單如下敘述 (RMK00163) . 2.例外訂單為R字頭超低光澤與PVDF (＞25μ)，背面漆可改 NATURE COATING，但搭配底漆避免遮蓋性不佳 (RMK00163) . ★品檢注意！JIS&CNS 訂單必須每滿50噸一定要再做一次TEST (RMK00259) | 訂單:2501DFD030/001 RCL 無 <生產備註> 事項 | 訂單:2501DFD030/001 CCPK 無 <生產備註> 事項 | 訂單:2501DFD030/001 CGQC 無 <品檢備註> 事項 | 訂單:2501DFD030/001 CCQC <品檢備註> 事項如下 . 1.本單若塗裝背面漆一律改為REVERSE COATING 例外訂單如下敘述 (RMK00163) . 2.例外訂單為R字頭超低光澤與PVDF (＞25μ)，背面漆可改 NATURE COATING，但搭配底漆避免遮蓋性不佳 (RMK00163) . ★品檢注意！JIS&CNS 訂單必須每滿50噸一定要再做一次TEST (RMK00259) | 訂單:2501DFD030/001 TOL 無 <生產備註> 事項 |  | 訂單 2501DFD030/001 修改記錄如下: 20250107 09:55:54 (23003) 退火碼: >> S1, 用途碼: >> CIA008, 背面標示: >> C814, 訂單背面顏色(五碼): >> BW73Y, 背面漆膜厚: >> 12.5, 背面漆塗漆型式幾塗幾烤: >> 2, 鉻酸鹽: >> Z, 訂單厚度: >> 0.52, 訂單重: >> 100, 重量容許率(下限): >> 10, 重量容許率(上限): >> 10, 訂單寬度: >> 914, 鍍製方式: >> AC, 鋼捲內徑: >> 508, 鋼捲下限重: >> 3, 鋼捲上限重: >> 5, 壓花條件碼: >> -, 表面花紋: >> R, 綠色識別碼: >> -, 印刷輥號: >> -, 產品代碼: >> PPGL, 皮膜碼: >> -, 單位別: >> M, 油品種類: >> Z, 塗油量: >> Z, 包裝代碼: >> D2 , 保護膜碼: >> -, 客戶試片取樣數量: >> 0, 客戶試片取樣型式: >> -, 調質碼: >> S, 套筒碼: >> R , 規格: >> CGLC400-20, 製造標準: >> CNS, 表面處理劑種類: >> Z, 表面處理劑塗佈量: >> Z, 伸長率測試: >> N, 硬度測試碼: >> N, 抗拉強度測試: >> N, 降伏強度測試: >> N, 厚度變異: >> -1.4, 訂單正面顏色(五碼): >> SY356, 正面漆膜厚: >> 25, 正面漆塗漆型式幾塗幾烤: >> 2, 修邊碼: >> Y, 重量碼: >> AW, 鋼捲捲向: >> I, 鍍層碼: >> AZ150, | H:厚度偏薄
PPGL | 2501DFD032/002 | 1. 單捲限重檢核 (原料重:15~20, 分切困難:20, 單捲限重:4.00~4.90)(OFP00031)-{.不符.} | 1. 部分大陸料含B元素超過CNS規範管制，故請原料CNS規範之訂單不要配大陸料 (OFP00684)-{.不符.} | 1. 訂單若有厚度變異，冷軋厚度公差比照烤漆計算公式 , 但最小為 1/2 公差做設定 (OFP00254)-{.不符.} 2. "偏薄要求訂單" 鍍後厚度減 鍍後厚度下限需大於 0.02 MM,以免發生厚度不足狀況 (OFP00369)-{.不符.} 3. 部分大陸料含B元素超過CNS規範管制，故請原料CNS規範之訂單不要配大陸料 (OFP00684)-{.不符.} | 訂單:2501DFD032/002 CPL <生產備註> 事項如下 . 除HGI/ HGL 訂單邊緣不噴油. 其餘皆側緣噴油 (RMK00285) | 訂單:2501DFD032/002 CR1 無 <生產備註> 事項 | 訂單:2501DFD032/002 CR2 無 <生產備註> 事項 | 訂單:2501DFD032/002 CG1 <生產備註> 事項如下 . 平板類,鍍鋅生產時SKIN PASS & T/L 請依據鍍鋅標準規定生產 (RMK00100) . 鍍鋅表面不可有鋅痕、壓痕、凹陷、及刮傷 、應變痕等。 (RMK00100) . 出口鋼捲盤捲後目視不允許有鼓起. (RMK00100) | 訂單:2501DFD032/002 CG2 <生產備註> 事項如下 . 平板類,鍍鋅生產時SKIN PASS & T/L 請依據鍍鋅標準規定生產 (RMK00100) . 鍍鋅表面不可有鋅痕、壓痕、凹陷、及刮傷 、應變痕等。 (RMK00100) . 出口鋼捲盤捲後目視不允許有鼓起. (RMK00100) | 訂單:2501DFD032/002 CC1 <生產備註> 事項如下 . 【分切】郁潔曰：限重4~4.9噸，最後一顆可不依限重（不可超過 4.9噸） (RMK-E_CHIN) . 1.本單若塗裝背面漆一律改為REVERSE COATING 例外訂單如下敘述 (RMK00163) . 2.例外訂單為R字頭超低光澤與PVDF (＞25μ)，背面漆可改 NATURE COATING，但搭配底漆避免遮蓋性不佳 (RMK00163) . ★品檢注意！JIS&CNS 訂單必須每滿50噸一定要再做一次TEST (RMK00259) . 請出口主操加貼"請勿堆疊"標簽紅色 (RMK00317) . 因金屬粉塗裝捲取容易變形，請RCL重整後、包裝與倉庫一律放置SKID上防止變形 (RMK00317) | 訂單:2501DFD032/002 CC2 <生產備註> 事項如下 . 【分切】郁潔曰：限重4~4.9噸，最後一顆可不依限重（不可超過 4.9噸） (RMK-E_CHIN) . 1.本單若塗裝背面漆一律改為REVERSE COATING 例外訂單如下敘述 (RMK00163) . 2.例外訂單為R字頭超低光澤與PVDF (＞25μ)，背面漆可改 NATURE COATING，但搭配底漆避免遮蓋性不佳 (RMK00163) . ★品檢注意！JIS&CNS 訂單必須每滿50噸一定要再做一次TEST (RMK00259) . 請出口主操加貼"請勿堆疊"標簽紅色 (RMK00317) . 因金屬粉塗裝捲取容易變形，請RCL重整後、包裝與倉庫一律放置SKID上防止變形 (RMK00317) | 訂單:2501DFD032/002 RCL <生產備註> 事項如下 . 因金屬粉塗裝捲取容易變形，請RCL重整後、包裝與倉庫一律放置SKID上防止變形 (RMK00317) | 訂單:2501DFD032/002 CCPK <生產備註> 事項如下 . 因金屬粉塗裝捲取容易變形，請RCL重整後、包裝與倉庫一律放置SKID上防止變形 (RMK00317) | 訂單:2501DFD032/002 CGQC 無 <品檢備註> 事項 | 訂單:2501DFD032/002 CCQC <品檢備註> 事項如下 . 【分切】郁潔曰：限重4~4.9噸，最後一顆可不依限重（不可超過 4.9噸） (RMK-E_CHIN) . 1.本單若塗裝背面漆一律改為REVERSE COATING 例外訂單如下敘述 (RMK00163) . 2.例外訂單為R字頭超低光澤與PVDF (＞25μ)，背面漆可改 NATURE COATING，但搭配底漆避免遮蓋性不佳 (RMK00163) . ★品檢注意！JIS&CNS 訂單必須每滿50噸一定要再做一次TEST (RMK00259) . 因金屬粉塗裝捲取容易變形，請RCL重整後、包裝與倉庫一律放置SKID上防止變形 (RMK00317) | 訂單:2501DFD032/002 TOL 無 <生產備註> 事項 | 【分切】郁潔曰：限重4~4.9噸，最後一顆可不依限重（不可超過 4.9噸）^^/CC1/CC2/CCQC/^^ <<.E_CHIN 2025/01/14 11:05.>> | 訂單 2501DFD032/002 修改記錄如下: 20250109 14:19:02 (24025) 退火碼: >> S1, 用途碼: >> CIA008, 背面標示: >> C811, 訂單背面顏色(五碼): >> BW736, 背面漆膜厚: >> NOM, 背面漆塗漆型式幾塗幾烤: >> 1, 鉻酸鹽: >> Z, 訂單厚度: >> 0.52, 訂單重: >> 18, 重量容許率(下限): >> 10, 重量容許率(上限): >> 10, 訂單寬度: >> 914, 鍍製方式: >> AC, 鋼捲內徑: >> 508, 鋼捲下限重: >> 3.7, 鋼捲上限重: >> 4.9, 壓花條件碼: >> -, 表面花紋: >> R, 綠色識別碼: >> -, 印刷輥號: >> -, 產品代碼: >> PPGL, 皮膜碼: >> -, 單位別: >> M, 油品種類: >> Z, 塗油量: >> Z, 包裝代碼: >> D2 , 保護膜碼: >> -, 客戶試片取樣型式: >> -, 調質碼: >> S, 套筒碼: >> N , 規格: >> CGLCC-20, 製造標準: >> CNS, 表面處理劑種類: >> Z, 表面處理劑塗佈量: >> Z, 伸長率測試: >> N, 硬度測試碼: >> N, 抗拉強度測試: >> N, 降伏強度測試: >> N, 厚度變異: >> -1.4, 訂單正面顏色(五碼): >> 1V256, 正面漆膜厚: >> NOM, 正面漆塗漆型式幾塗幾烤: >> 2, 修邊碼: >> Y, 重量碼: >> AW, 鋼捲捲向: >> I, 鍍層碼: >> AZ150, 20250109 16:36:36 (22030) 鋼捲下限重: 3.7 >> 4, | H:厚度偏薄
PPSUS | 2501DFD033/001 | 1. 提醒！不銹鋼訂單（T＞0.36 戶外用途）使用套桶"P"(印刷跟低光澤維持套桶S) (OFP00545)-{.不符.} |  | 1. 提醒！不銹鋼訂單（T＞0.36 戶外用途）使用套桶"P"(印刷跟低光澤維持套桶S) (OFP00545)-{.不符.} 2. PPSUS&PPAL 單位長度(M/T)要自己算完後修改 SOP內容。RD洗衣機外殼用可用 -0.04～0 去算 (OFP00649)-{.不符.} 3. ●T≧0.36 此訂單"STAGGER"收捲"只能"使用套桶"P"。並於訂單追蹤提醒"使用加寬P套筒"● (OFP00706)-{.不符.} | 訂單:2501DFD033/001 CPL 無 <生產備註> 事項 | 訂單:2501DFD033/001 CR1 無 <生產備註> 事項 | 訂單:2501DFD033/001 CR2 無 <生產備註> 事項 | 訂單:2501DFD033/001 CG1 無 <生產備註> 事項 | 訂單:2501DFD033/001 CG2 無 <生產備註> 事項 | 訂單:2501DFD033/001 CC1 <生產備註> 事項如下 . 1.入口板厚以平凸分釐卡量測,其W/D距板邊10mm處量測 (RMK00619) . 2.入口急峻度≦0.7%，毛邊(雙平頭分釐卡)≦30μm(一定要落實記錄，以作為品質追蹤依據) (RMK00619) . 3.出/入口鼓起≦0.5mm超出管制規格請TSD送RCL確認板形 (RMK00619) . 4.前處理皮膜Si=14±5 mg/m2於CC2品檢室Twin-X:NRC350-Si(SUS304)檢測 (RMK00619) . 5.其餘品質管制若無特別註明，則以對應的烤漆產品用途管制 (RMK00619) . 6.【捲取+套桶】出口一律 STAGGER 捲取，並使用比訂單寬度"加寬"的套桶（一般為"P"，超低光澤與印刷為"S"） (RMK00619) | 訂單:2501DFD033/001 CC2 <生產備註> 事項如下 . 1.入口板厚以平凸分釐卡量測,其W/D距板邊10mm處量測 (RMK00619) . 2.入口急峻度≦0.7%，毛邊(雙平頭分釐卡)≦30μm(一定要落實記錄，以作為品質追蹤依據) (RMK00619) . 3.出/入口鼓起≦0.5mm超出管制規格請TSD送RCL確認板形 (RMK00619) . 4.前處理皮膜Si=14±5 mg/m2於CC2品檢室Twin-X:NRC350-Si(SUS304)檢測 (RMK00619) . 5.其餘品質管制若無特別註明，則以對應的烤漆產品用途管制 (RMK00619) . 6.【捲取+套桶】出口一律 STAGGER 捲取，並使用比訂單寬度"加寬"的套桶（一般為"P"，超低光澤與印刷為"S"） (RMK00619) | 訂單:2501DFD033/001 RCL 無 <生產備註> 事項 | 訂單:2501DFD033/001 CCPK 無 <生產備註> 事項 | 訂單:2501DFD033/001 CGQC 無 <品檢備註> 事項 | 訂單:2501DFD033/001 CCQC <品檢備註> 事項如下 . 1.入口板厚以平凸分釐卡量測,其W/D距板邊10mm處量測 (RMK00619) . 2.入口急峻度≦0.7%，毛邊(雙平頭分釐卡)≦30μm(一定要落實記錄，以作為品質追蹤依據) (RMK00619) . 3.出/入口鼓起≦0.5mm超出管制規格請TSD送RCL確認板形 (RMK00619) . 4.前處理皮膜Si=14±5 mg/m2於CC2品檢室Twin-X:NRC350-Si(SUS304)檢測 (RMK00619) . 5.其餘品質管制若無特別註明，則以對應的烤漆產品用途管制 (RMK00619) . 6.【捲取+套桶】出口一律 STAGGER 捲取，並使用比訂單寬度"加寬"的套桶（一般為"P"，超低光澤與印刷為"S"） (RMK00619) | 訂單:2501DFD033/001 TOL 無 <生產備註> 事項 |  | 訂單 2501DFD033/001 修改記錄如下: 20250108 10:42:40 (24025) 退火碼: >> S1, 用途碼: >> CIA008, 背面標示: >> C989, 訂單背面顏色(五碼): >> BW73Y, 背面漆膜厚: >> 12.5, 背面漆塗漆型式幾塗幾烤: >> 2, 鉻酸鹽: >> Z, 訂單厚度: >> 0.46, 訂單重: >> 90, 重量容許率(下限): >> 10, 重量容許率(上限): >> 10, 訂單寬度: >> 914, 鍍製方式: >> BC, 鋼捲內徑: >> 508, 鋼捲下限重: >> 3, 鋼捲上限重: >> 5, 壓花條件碼: >> -, 表面花紋: >> -, 綠色識別碼: >> -, 印刷輥號: >> -, 產品代碼: >> PPSUS, 皮膜碼: >> -, 單位別: >> M, 油品種類: >> Z, 塗油量: >> Z, 包裝代碼: >> A3 , 保護膜碼: >> -, 客戶試片取樣數量: >> 0, 客戶試片取樣型式: >> -, 調質碼: >> S, 套筒碼: >> P , 規格: >> CSUS304-20, 製造標準: >> SYSCO, 表面處理劑種類: >> Z, 表面處理劑塗佈量: >> Z, 伸長率測試: >> N, 硬度測試碼: >> N, 抗拉強度測試: >> N, 降伏強度測試: >> N, 厚度變異: >> 0, 訂單正面顏色(五碼): >> 2Y730, 正面漆膜厚: >> 25, 正面漆塗漆型式幾塗幾烤: >> 2, 修邊碼: >> Y, 重量碼: >> AW, 鋼捲捲向: >> I, 鍍層碼: >> -, | *:
PPSUS | 2501DFD033/002 | 1. 提醒！不銹鋼訂單（T＞0.36 戶外用途）使用套桶"P"(印刷跟低光澤維持套桶S) (OFP00545)-{.不符.} |  | 1. 提醒！不銹鋼訂單（T＞0.36 戶外用途）使用套桶"P"(印刷跟低光澤維持套桶S) (OFP00545)-{.不符.} 2. PPSUS&PPAL 單位長度(M/T)要自己算完後修改 SOP內容。RD洗衣機外殼用可用 -0.04～0 去算 (OFP00649)-{.不符.} 3. ●T≧0.36 此訂單"STAGGER"收捲"只能"使用套桶"P"。並於訂單追蹤提醒"使用加寬P套筒"● (OFP00706)-{.不符.} | 訂單:2501DFD033/002 CPL 無 <生產備註> 事項 | 訂單:2501DFD033/002 CR1 無 <生產備註> 事項 | 訂單:2501DFD033/002 CR2 無 <生產備註> 事項 | 訂單:2501DFD033/002 CG1 無 <生產備註> 事項 | 訂單:2501DFD033/002 CG2 無 <生產備註> 事項 | 訂單:2501DFD033/002 CC1 <生產備註> 事項如下 . 1.入口板厚以平凸分釐卡量測,其W/D距板邊10mm處量測 (RMK00619) . 2.入口急峻度≦0.7%，毛邊(雙平頭分釐卡)≦30μm(一定要落實記錄，以作為品質追蹤依據) (RMK00619) . 3.出/入口鼓起≦0.5mm超出管制規格請TSD送RCL確認板形 (RMK00619) . 4.前處理皮膜Si=14±5 mg/m2於CC2品檢室Twin-X:NRC350-Si(SUS304)檢測 (RMK00619) . 5.其餘品質管制若無特別註明，則以對應的烤漆產品用途管制 (RMK00619) . 6.【捲取+套桶】出口一律 STAGGER 捲取，並使用比訂單寬度"加寬"的套桶（一般為"P"，超低光澤與印刷為"S"） (RMK00619) | 訂單:2501DFD033/002 CC2 <生產備註> 事項如下 . 1.入口板厚以平凸分釐卡量測,其W/D距板邊10mm處量測 (RMK00619) . 2.入口急峻度≦0.7%，毛邊(雙平頭分釐卡)≦30μm(一定要落實記錄，以作為品質追蹤依據) (RMK00619) . 3.出/入口鼓起≦0.5mm超出管制規格請TSD送RCL確認板形 (RMK00619) . 4.前處理皮膜Si=14±5 mg/m2於CC2品檢室Twin-X:NRC350-Si(SUS304)檢測 (RMK00619) . 5.其餘品質管制若無特別註明，則以對應的烤漆產品用途管制 (RMK00619) . 6.【捲取+套桶】出口一律 STAGGER 捲取，並使用比訂單寬度"加寬"的套桶（一般為"P"，超低光澤與印刷為"S"） (RMK00619) | 訂單:2501DFD033/002 RCL 無 <生產備註> 事項 | 訂單:2501DFD033/002 CCPK 無 <生產備註> 事項 | 訂單:2501DFD033/002 CGQC 無 <品檢備註> 事項 | 訂單:2501DFD033/002 CCQC <品檢備註> 事項如下 . 1.入口板厚以平凸分釐卡量測,其W/D距板邊10mm處量測 (RMK00619) . 2.入口急峻度≦0.7%，毛邊(雙平頭分釐卡)≦30μm(一定要落實記錄，以作為品質追蹤依據) (RMK00619) . 3.出/入口鼓起≦0.5mm超出管制規格請TSD送RCL確認板形 (RMK00619) . 4.前處理皮膜Si=14±5 mg/m2於CC2品檢室Twin-X:NRC350-Si(SUS304)檢測 (RMK00619) . 5.其餘品質管制若無特別註明，則以對應的烤漆產品用途管制 (RMK00619) . 6.【捲取+套桶】出口一律 STAGGER 捲取，並使用比訂單寬度"加寬"的套桶（一般為"P"，超低光澤與印刷為"S"） (RMK00619) | 訂單:2501DFD033/002 TOL 無 <生產備註> 事項 |  | 訂單 2501DFD033/002 修改記錄如下: 20250108 10:42:46 (24025) 退火碼: >> S1, 用途碼: >> CIA008, 背面標示: >> C989, 訂單背面顏色(五碼): >> BW73Y, 背面漆膜厚: >> 12.5, 背面漆塗漆型式幾塗幾烤: >> 2, 鉻酸鹽: >> Z, 訂單厚度: >> 0.46, 訂單重: >> 200, 重量容許率(下限): >> 10, 重量容許率(上限): >> 10, 訂單寬度: >> 914, 鍍製方式: >> BC, 鋼捲內徑: >> 508, 鋼捲下限重: >> 3, 鋼捲上限重: >> 5, 壓花條件碼: >> -, 表面花紋: >> -, 綠色識別碼: >> -, 印刷輥號: >> -, 產品代碼: >> PPSUS, 皮膜碼: >> -, 單位別: >> M, 油品種類: >> Z, 塗油量: >> Z, 包裝代碼: >> A3 , 保護膜碼: >> -, 客戶試片取樣型式: >> -, 調質碼: >> S, 套筒碼: >> P , 規格: >> CSUS304-20, 製造標準: >> SYSCO, 表面處理劑種類: >> Z, 表面處理劑塗佈量: >> Z, 伸長率測試: >> N, 硬度測試碼: >> N, 抗拉強度測試: >> N, 降伏強度測試: >> N, 厚度變異: >> 0, 訂單正面顏色(五碼): >> 1C460, 正面漆膜厚: >> 25, 正面漆塗漆型式幾塗幾烤: >> 2, 修邊碼: >> Y, 重量碼: >> AW, 鋼捲捲向: >> I, 鍍層碼: >> -, | *:
PPSUS | 2501DFD033/003 | 1. 提醒！不銹鋼訂單（T＞0.36 戶外用途）使用套桶"P"(印刷跟低光澤維持套桶S) (OFP00545)-{.不符.} |  | 1. 提醒！不銹鋼訂單（T＞0.36 戶外用途）使用套桶"P"(印刷跟低光澤維持套桶S) (OFP00545)-{.不符.} 2. PPSUS&PPAL 單位長度(M/T)要自己算完後修改 SOP內容。RD洗衣機外殼用可用 -0.04～0 去算 (OFP00649)-{.不符.} 3. ●CSUS304&443 訂單必須STAGGER收捲，並於訂單追蹤提醒"使用加寬S套筒"● (OFP00707)-{.不符.} | 訂單:2501DFD033/003 CPL 無 <生產備註> 事項 | 訂單:2501DFD033/003 CR1 無 <生產備註> 事項 | 訂單:2501DFD033/003 CR2 無 <生產備註> 事項 | 訂單:2501DFD033/003 CG1 <生產備註> 事項如下 . 瓦形屋頂用 注意鍍層控制範圍：min=標準值，Max=標準值+30 (RMK00103) . 因成形性需求故鍍層量有上限管制，排程變換前後一顆分切請U3暫留，待產線確認鍍層量後再行處置。 (RMK00103) | 訂單:2501DFD033/003 CG2 <生產備註> 事項如下 . 瓦形屋頂用 注意鍍層控制範圍：min=標準值，Max=標準值+30 (RMK00103) . 因成形性需求故鍍層量有上限管制，排程變換前後一顆分切請U3暫留，待產線確認鍍層量後再行處置。 (RMK00103) | 訂單:2501DFD033/003 CC1 <生產備註> 事項如下 . 超低光澤產品,色差計塗佈量依據5+20U為基準。RYF89 以5+22U為基準。 (RMK00103) . 請出口人員貼上"請勿堆疊"紅色標簽. (RMK00103) . R字頭色碼 MASS 目標100%~115%之間. (RMK00103) . R字頭色碼塗佈量須在20U以上,不然會有白色點狀(繩紋),已被客戶訴賠. (RMK00103) . 捲起單位張力請加大至 5.5（有另行備註要求張力設定時，依另行備註需求設定）） (RMK00103) . 1.入口板厚以平凸分釐卡量測,其W/D距板邊10mm處量測 (RMK00619) . 2.入口急峻度≦0.7%，毛邊(雙平頭分釐卡)≦30μm(一定要落實記錄，以作為品質追蹤依據) (RMK00619) . 3.出/入口鼓起≦0.5mm超出管制規格請TSD送RCL確認板形 (RMK00619) . 4.前處理皮膜Si=14±5 mg/m2於CC2品檢室Twin-X:NRC350-Si(SUS304)檢測 (RMK00619) . 5.其餘品質管制若無特別註明，則以對應的烤漆產品用途管制 (RMK00619) . 6.【捲取+套桶】出口一律 STAGGER 捲取，並使用比訂單寬度"加寬"的套桶（一般為"P"，超低光澤與印刷為"S"） (RMK00619) | 訂單:2501DFD033/003 CC2 <生產備註> 事項如下 . 超低光澤產品,色差計塗佈量依據5+20U為基準。RYF89 以5+22U為基準。 (RMK00103) . 請出口人員貼上"請勿堆疊"紅色標簽. (RMK00103) . R字頭色碼 MASS 目標100%~115%之間. (RMK00103) . R字頭色碼塗佈量須在20U以上,不然會有白色點狀(繩紋),已被客戶訴賠. (RMK00103) . 1.入口板厚以平凸分釐卡量測,其W/D距板邊10mm處量測 (RMK00619) . 2.入口急峻度≦0.7%，毛邊(雙平頭分釐卡)≦30μm(一定要落實記錄，以作為品質追蹤依據) (RMK00619) . 3.出/入口鼓起≦0.5mm超出管制規格請TSD送RCL確認板形 (RMK00619) . 4.前處理皮膜Si=14±5 mg/m2於CC2品檢室Twin-X:NRC350-Si(SUS304)檢測 (RMK00619) . 5.其餘品質管制若無特別註明，則以對應的烤漆產品用途管制 (RMK00619) . 6.【捲取+套桶】出口一律 STAGGER 捲取，並使用比訂單寬度"加寬"的套桶（一般為"P"，超低光澤與印刷為"S"） (RMK00619) | 訂單:2501DFD033/003 RCL 無 <生產備註> 事項 | 訂單:2501DFD033/003 CCPK 無 <生產備註> 事項 | 訂單:2501DFD033/003 CGQC <品檢備註> 事項如下 . 瓦形屋頂用 注意鍍層控制範圍：min=標準值，Max=標準值+30 (RMK00103) | 訂單:2501DFD033/003 CCQC <品檢備註> 事項如下 . 超低光澤產品,色差計塗佈量依據5+20U為基準。RYF89 以5+22U為基準。 (RMK00103) . R字頭色碼 MASS 目標100%~115%之間. (RMK00103) . 1.入口板厚以平凸分釐卡量測,其W/D距板邊10mm處量測 (RMK00619) . 2.入口急峻度≦0.7%，毛邊(雙平頭分釐卡)≦30μm(一定要落實記錄，以作為品質追蹤依據) (RMK00619) . 3.出/入口鼓起≦0.5mm超出管制規格請TSD送RCL確認板形 (RMK00619) . 4.前處理皮膜Si=14±5 mg/m2於CC2品檢室Twin-X:NRC350-Si(SUS304)檢測 (RMK00619) . 5.其餘品質管制若無特別註明，則以對應的烤漆產品用途管制 (RMK00619) . 6.【捲取+套桶】出口一律 STAGGER 捲取，並使用比訂單寬度"加寬"的套桶（一般為"P"，超低光澤與印刷為"S"） (RMK00619) | 訂單:2501DFD033/003 TOL 無 <生產備註> 事項 |  | 訂單 2501DFD033/003 修改記錄如下: 20250108 10:42:53 (24025) 退火碼: >> S1, 用途碼: >> CIA008, 背面標示: >> C989, 訂單背面顏色(五碼): >> BW73Y, 背面漆膜厚: >> 12.5, 背面漆塗漆型式幾塗幾烤: >> 2, 鉻酸鹽: >> Z, 訂單厚度: >> 0.46, 訂單重: >> 150, 重量容許率(下限): >> 10, 重量容許率(上限): >> 10, 訂單寬度: >> 914, 鍍製方式: >> BC, 鋼捲內徑: >> 508, 鋼捲下限重: >> 3, 鋼捲上限重: >> 5, 壓花條件碼: >> -, 表面花紋: >> -, 綠色識別碼: >> -, 印刷輥號: >> -, 產品代碼: >> PPSUS, 皮膜碼: >> -, 單位別: >> M, 油品種類: >> Z, 塗油量: >> Z, 包裝代碼: >> A3 , 保護膜碼: >> -, 客戶試片取樣數量: >> 0, 客戶試片取樣型式: >> -, 調質碼: >> S, 套筒碼: >> S , 規格: >> CSUS304-20, 製造標準: >> SYSCO, 表面處理劑種類: >> Z, 表面處理劑塗佈量: >> Z, 伸長率測試: >> N, 硬度測試碼: >> N, 抗拉強度測試: >> N, 降伏強度測試: >> N, 厚度變異: >> 0, 訂單正面顏色(五碼): >> RYF89, 正面漆膜厚: >> 25, 正面漆塗漆型式幾塗幾烤: >> 2, 修邊碼: >> Y, 重量碼: >> AW, 鋼捲捲向: >> I, 鍍層碼: >> -, | *:
PPSUS | 2501DFD033/004 | 1. 提醒！不銹鋼訂單（T＞0.36 戶外用途）使用套桶"P"(印刷跟低光澤維持套桶S) (OFP00545)-{.不符.} |  | 1. 提醒！不銹鋼訂單（T＞0.36 戶外用途）使用套桶"P"(印刷跟低光澤維持套桶S) (OFP00545)-{.不符.} 2. PPSUS&PPAL 單位長度(M/T)要自己算完後修改 SOP內容。RD洗衣機外殼用可用 -0.04～0 去算 (OFP00649)-{.不符.} 3. ●T≧0.36 此訂單"STAGGER"收捲"只能"使用套桶"P"。並於訂單追蹤提醒"使用加寬P套筒"● (OFP00706)-{.不符.} | 訂單:2501DFD033/004 CPL 無 <生產備註> 事項 | 訂單:2501DFD033/004 CR1 無 <生產備註> 事項 | 訂單:2501DFD033/004 CR2 無 <生產備註> 事項 | 訂單:2501DFD033/004 CG1 無 <生產備註> 事項 | 訂單:2501DFD033/004 CG2 無 <生產備註> 事項 | 訂單:2501DFD033/004 CC1 <生產備註> 事項如下 . 1.入口板厚以平凸分釐卡量測,其W/D距板邊10mm處量測 (RMK00619) . 2.入口急峻度≦0.7%，毛邊(雙平頭分釐卡)≦30μm(一定要落實記錄，以作為品質追蹤依據) (RMK00619) . 3.出/入口鼓起≦0.5mm超出管制規格請TSD送RCL確認板形 (RMK00619) . 4.前處理皮膜Si=14±5 mg/m2於CC2品檢室Twin-X:NRC350-Si(SUS304)檢測 (RMK00619) . 5.其餘品質管制若無特別註明，則以對應的烤漆產品用途管制 (RMK00619) . 6.【捲取+套桶】出口一律 STAGGER 捲取，並使用比訂單寬度"加寬"的套桶（一般為"P"，超低光澤與印刷為"S"） (RMK00619) | 訂單:2501DFD033/004 CC2 <生產備註> 事項如下 . 1.入口板厚以平凸分釐卡量測,其W/D距板邊10mm處量測 (RMK00619) . 2.入口急峻度≦0.7%，毛邊(雙平頭分釐卡)≦30μm(一定要落實記錄，以作為品質追蹤依據) (RMK00619) . 3.出/入口鼓起≦0.5mm超出管制規格請TSD送RCL確認板形 (RMK00619) . 4.前處理皮膜Si=14±5 mg/m2於CC2品檢室Twin-X:NRC350-Si(SUS304)檢測 (RMK00619) . 5.其餘品質管制若無特別註明，則以對應的烤漆產品用途管制 (RMK00619) . 6.【捲取+套桶】出口一律 STAGGER 捲取，並使用比訂單寬度"加寬"的套桶（一般為"P"，超低光澤與印刷為"S"） (RMK00619) | 訂單:2501DFD033/004 RCL 無 <生產備註> 事項 | 訂單:2501DFD033/004 CCPK 無 <生產備註> 事項 | 訂單:2501DFD033/004 CGQC 無 <品檢備註> 事項 | 訂單:2501DFD033/004 CCQC <品檢備註> 事項如下 . 1.入口板厚以平凸分釐卡量測,其W/D距板邊10mm處量測 (RMK00619) . 2.入口急峻度≦0.7%，毛邊(雙平頭分釐卡)≦30μm(一定要落實記錄，以作為品質追蹤依據) (RMK00619) . 3.出/入口鼓起≦0.5mm超出管制規格請TSD送RCL確認板形 (RMK00619) . 4.前處理皮膜Si=14±5 mg/m2於CC2品檢室Twin-X:NRC350-Si(SUS304)檢測 (RMK00619) . 5.其餘品質管制若無特別註明，則以對應的烤漆產品用途管制 (RMK00619) . 6.【捲取+套桶】出口一律 STAGGER 捲取，並使用比訂單寬度"加寬"的套桶（一般為"P"，超低光澤與印刷為"S"） (RMK00619) | 訂單:2501DFD033/004 TOL 無 <生產備註> 事項 |  | 訂單 2501DFD033/004 修改記錄如下: 20250108 10:43:00 (24025) 退火碼: >> S1, 用途碼: >> CIA008, 背面標示: >> C989, 訂單背面顏色(五碼): >> BW73Y, 背面漆膜厚: >> 12.5, 背面漆塗漆型式幾塗幾烤: >> 2, 鉻酸鹽: >> Z, 訂單厚度: >> 0.46, 訂單重: >> 30, 重量容許率(下限): >> 10, 重量容許率(上限): >> 10, 訂單寬度: >> 914, 鍍製方式: >> BC, 鋼捲內徑: >> 508, 鋼捲下限重: >> 3, 鋼捲上限重: >> 5, 壓花條件碼: >> -, 表面花紋: >> -, 綠色識別碼: >> -, 印刷輥號: >> -, 產品代碼: >> PPSUS, 皮膜碼: >> -, 單位別: >> M, 油品種類: >> Z, 塗油量: >> Z, 包裝代碼: >> A3 , 保護膜碼: >> -, 客戶試片取樣數量: >> 0, 客戶試片取樣型式: >> -, 調質碼: >> S, 套筒碼: >> P , 規格: >> CSUS304-20, 製造標準: >> SYSCO, 表面處理劑種類: >> Z, 表面處理劑塗佈量: >> Z, 伸長率測試: >> N, 硬度測試碼: >> N, 抗拉強度測試: >> N, 降伏強度測試: >> N, 厚度變異: >> 0, 訂單正面顏色(五碼): >> 1G380, 正面漆膜厚: >> 25, 正面漆塗漆型式幾塗幾烤: >> 2, 修邊碼: >> Y, 重量碼: >> AW, 鋼捲捲向: >> I, 鍍層碼: >> -, | *:
PPSUS | 2501DFD033/005 | 1. 提醒！不銹鋼訂單（T＞0.36 戶外用途）使用套桶"P"(印刷跟低光澤維持套桶S) (OFP00545)-{.不符.} |  | 1. 提醒！不銹鋼訂單（T＞0.36 戶外用途）使用套桶"P"(印刷跟低光澤維持套桶S) (OFP00545)-{.不符.} 2. PPSUS&PPAL 單位長度(M/T)要自己算完後修改 SOP內容。RD洗衣機外殼用可用 -0.04～0 去算 (OFP00649)-{.不符.} 3. ●T≧0.36 此訂單"STAGGER"收捲"只能"使用套桶"P"。並於訂單追蹤提醒"使用加寬P套筒"● (OFP00706)-{.不符.} | 訂單:2501DFD033/005 CPL 無 <生產備註> 事項 | 訂單:2501DFD033/005 CR1 無 <生產備註> 事項 | 訂單:2501DFD033/005 CR2 無 <生產備註> 事項 | 訂單:2501DFD033/005 CG1 無 <生產備註> 事項 | 訂單:2501DFD033/005 CG2 無 <生產備註> 事項 | 訂單:2501DFD033/005 CC1 <生產備註> 事項如下 . 【抽氣量】白色系在CC1生產時,FINISH抽氣量請設定250,如生產中發生色差b值異常升高,請股長再加大抽氣量因應 (RMK00560) . 1.入口板厚以平凸分釐卡量測,其W/D距板邊10mm處量測 (RMK00619) . 2.入口急峻度≦0.7%，毛邊(雙平頭分釐卡)≦30μm(一定要落實記錄，以作為品質追蹤依據) (RMK00619) . 3.出/入口鼓起≦0.5mm超出管制規格請TSD送RCL確認板形 (RMK00619) . 4.前處理皮膜Si=14±5 mg/m2於CC2品檢室Twin-X:NRC350-Si(SUS304)檢測 (RMK00619) . 5.其餘品質管制若無特別註明，則以對應的烤漆產品用途管制 (RMK00619) . 6.【捲取+套桶】出口一律 STAGGER 捲取，並使用比訂單寬度"加寬"的套桶（一般為"P"，超低光澤與印刷為"S"） (RMK00619) | 訂單:2501DFD033/005 CC2 <生產備註> 事項如下 . 【抽氣量】白色系在CC1生產時,FINISH抽氣量請設定250,如生產中發生色差b值異常升高,請股長再加大抽氣量因應 (RMK00560) . 1.入口板厚以平凸分釐卡量測,其W/D距板邊10mm處量測 (RMK00619) . 2.入口急峻度≦0.7%，毛邊(雙平頭分釐卡)≦30μm(一定要落實記錄，以作為品質追蹤依據) (RMK00619) . 3.出/入口鼓起≦0.5mm超出管制規格請TSD送RCL確認板形 (RMK00619) . 4.前處理皮膜Si=14±5 mg/m2於CC2品檢室Twin-X:NRC350-Si(SUS304)檢測 (RMK00619) . 5.其餘品質管制若無特別註明，則以對應的烤漆產品用途管制 (RMK00619) . 6.【捲取+套桶】出口一律 STAGGER 捲取，並使用比訂單寬度"加寬"的套桶（一般為"P"，超低光澤與印刷為"S"） (RMK00619) | 訂單:2501DFD033/005 RCL 無 <生產備註> 事項 | 訂單:2501DFD033/005 CCPK 無 <生產備註> 事項 | 訂單:2501DFD033/005 CGQC 無 <品檢備註> 事項 | 訂單:2501DFD033/005 CCQC <品檢備註> 事項如下 . 1.入口板厚以平凸分釐卡量測,其W/D距板邊10mm處量測 (RMK00619) . 2.入口急峻度≦0.7%，毛邊(雙平頭分釐卡)≦30μm(一定要落實記錄，以作為品質追蹤依據) (RMK00619) . 3.出/入口鼓起≦0.5mm超出管制規格請TSD送RCL確認板形 (RMK00619) . 4.前處理皮膜Si=14±5 mg/m2於CC2品檢室Twin-X:NRC350-Si(SUS304)檢測 (RMK00619) . 5.其餘品質管制若無特別註明，則以對應的烤漆產品用途管制 (RMK00619) . 6.【捲取+套桶】出口一律 STAGGER 捲取，並使用比訂單寬度"加寬"的套桶（一般為"P"，超低光澤與印刷為"S"） (RMK00619) | 訂單:2501DFD033/005 TOL 無 <生產備註> 事項 |  | 訂單 2501DFD033/005 修改記錄如下: 20250108 10:43:06 (24025) 退火碼: >> S1, 用途碼: >> CIA008, 背面標示: >> C989, 訂單背面顏色(五碼): >> BW73Y, 背面漆膜厚: >> 12.5, 背面漆塗漆型式幾塗幾烤: >> 2, 鉻酸鹽: >> Z, 訂單厚度: >> 0.46, 訂單重: >> 30, 重量容許率(下限): >> 10, 重量容許率(上限): >> 10, 訂單寬度: >> 914, 鍍製方式: >> BC, 鋼捲內徑: >> 508, 鋼捲下限重: >> 3, 鋼捲上限重: >> 5, 壓花條件碼: >> -, 表面花紋: >> -, 綠色識別碼: >> -, 印刷輥號: >> -, 產品代碼: >> PPSUS, 皮膜碼: >> -, 單位別: >> M, 油品種類: >> Z, 塗油量: >> Z, 包裝代碼: >> A3 , 保護膜碼: >> -, 客戶試片取樣數量: >> 0, 客戶試片取樣型式: >> -, 調質碼: >> S, 套筒碼: >> P , 規格: >> CSUS304-20, 製造標準: >> SYSCO, 表面處理劑種類: >> Z, 表面處理劑塗佈量: >> Z, 伸長率測試: >> N, 硬度測試碼: >> N, 抗拉強度測試: >> N, 降伏強度測試: >> N, 厚度變異: >> 0, 訂單正面顏色(五碼): >> 1W080, 正面漆膜厚: >> 25, 正面漆塗漆型式幾塗幾烤: >> 2, 修邊碼: >> Y, 重量碼: >> AW, 鋼捲捲向: >> I, 鍍層碼: >> -, | *:
PPGL | 2501DFD036/001 | 1. 提醒：CNS 第三類保固 PPGL AZ150（含）以上，PPGI Z27 （含）以上 TOP ≧25U , BK 兩層塗裝 (OFP00448)-{.不符.} 2. 再三提醒確認！CNS &JIS 塗裝 PVDF 需要"3類"耐候等級。並注意鍍層或膜厚是否符合.... (OFP00568)-{.不符.} | 1. 部分大陸料含B元素超過CNS規範管制，故請原料CNS規範之訂單不要配大陸料 (OFP00684)-{.不符.} | 1. 提醒：CNS 第三類保固 PPGL AZ150（含）以上，PPGI Z27 （含）以上 TOP ≧25U , BK 兩層塗裝 (OFP00448)-{.不符.} 2. 再三提醒確認！CNS &JIS 塗裝 PVDF 需要"3類"耐候等級。並注意鍍層或膜厚是否符合.... (OFP00568)-{.不符.} 3. 部分大陸料含B元素超過CNS規範管制，故請原料CNS規範之訂單不要配大陸料 (OFP00684)-{.不符.} | 訂單:2501DFD036/001 CPL <生產備註> 事項如下 . 本單為烤漆背面大於等於25μ塗裝，軋延後不允許毛邊，請CPL注意修邊狀況 (RMK00124) . 【邊緣品質】此為烤漆背面25μ訂單，請加強檢視鋼捲：邊緣殘剪、側緣鋅渣或毛邊，因為會導致烤漆背面漆轉印正面 (RMK00126) . 除HGI/ HGL 訂單邊緣不噴油. 其餘皆側緣噴油 (RMK00285) | 訂單:2501DFD036/001 CR1 <生產備註> 事項如下 . 【邊緣品質】此為烤漆背面25μ訂單，請加強檢視鋼捲：邊緣殘剪、側緣鋅渣或毛邊，因為會導致烤漆背面漆轉印正面 (RMK00126) . 完軋寬度超出管制值上限≦2mm時,冷軋繼續生產並填寫品質異常通報單給鍍鋅線,以便調整張力與板溫 (RMK00278) | 訂單:2501DFD036/001 CR2 <生產備註> 事項如下 . 【邊緣品質】此為烤漆背面25μ訂單，請加強檢視鋼捲：邊緣殘剪、側緣鋅渣或毛邊，因為會導致烤漆背面漆轉印正面 (RMK00126) . 完軋寬度超出管制值上限≦2mm時,冷軋繼續生產並填寫品質異常通報單給鍍鋅線,以便調整張力與板溫 (RMK00278) | 訂單:2501DFD036/001 CG1 <生產備註> 事項如下 . 平板類,鍍鋅生產時SKIN PASS & T/L 請依據鍍鋅標準規定生產 (RMK00100) . 鍍鋅表面不可有鋅痕、壓痕、凹陷、及刮傷 、應變痕等。 (RMK00100) . 出口鋼捲盤捲後目視不允許有鼓起. (RMK00100) . 【邊緣品質】此為烤漆背面25μ訂單，請加強檢視鋼捲：邊緣殘剪、側緣鋅渣或毛邊，因為會導致烤漆背面漆轉印正面 (RMK00126) . 本單於烤漆正背面都塗裝正面漆，因此鍍鋅請管制背面表面品質比照正面 (RMK00363) | 訂單:2501DFD036/001 CG2 <生產備註> 事項如下 . 平板類,鍍鋅生產時SKIN PASS & T/L 請依據鍍鋅標準規定生產 (RMK00100) . 鍍鋅表面不可有鋅痕、壓痕、凹陷、及刮傷 、應變痕等。 (RMK00100) . 出口鋼捲盤捲後目視不允許有鼓起. (RMK00100) . 【邊緣品質】此為烤漆背面25μ訂單，請加強檢視鋼捲：邊緣殘剪、側緣鋅渣或毛邊，因為會導致烤漆背面漆轉印正面 (RMK00126) . 本單於烤漆正背面都塗裝正面漆，因此鍍鋅請管制背面表面品質比照正面 (RMK00363) | 訂單:2501DFD036/001 CC1 <生產備註> 事項如下 . 【TSD2 留板測試】宥翰曰：同2024/08月圓頂訂單提供 DWOM&SST 測試。請出口留烤漆板 30*全寬*2 PCS TO 偉大的黃工程師委託測試 (RMK-E_CHIN) . 【邊緣品質】此為烤漆背面25μ訂單，請加強檢視鋼捲：邊緣殘剪、側緣鋅渣或毛邊，因為會導致烤漆背面漆轉印正面 (RMK00126) . 1.本單若塗裝背面漆一律改為REVERSE COATING 例外訂單如下敘述 (RMK00163) . 2.例外訂單為R字頭超低光澤與PVDF (＞25μ)，背面漆可改 NATURE COATING，但搭配底漆避免遮蓋性不佳 (RMK00163) . ★品檢注意！JIS&CNS 訂單必須每滿50噸一定要再做一次TEST (RMK00259) . 【PMT】本單面漆為"PVDF"，經會議決議需量測板溫並記錄之。每一張排程需量測一次否則追究責任 (RMK00503) . 【線速度】注意！凡塗1PU304者 LS不得超過 30mpm (RMK00522) | 訂單:2501DFD036/001 CC2 <生產備註> 事項如下 . 【TSD2 留板測試】宥翰曰：同2024/08月圓頂訂單提供 DWOM&SST 測試。請出口留烤漆板 30*全寬*2 PCS TO 偉大的黃工程師委託測試 (RMK-E_CHIN) . 【邊緣品質】此為烤漆背面25μ訂單，請加強檢視鋼捲：邊緣殘剪、側緣鋅渣或毛邊，因為會導致烤漆背面漆轉印正面 (RMK00126) . 1.本單若塗裝背面漆一律改為REVERSE COATING 例外訂單如下敘述 (RMK00163) . 2.例外訂單為R字頭超低光澤與PVDF (＞25μ)，背面漆可改 NATURE COATING，但搭配底漆避免遮蓋性不佳 (RMK00163) . ★品檢注意！JIS&CNS 訂單必須每滿50噸一定要再做一次TEST (RMK00259) . 【PMT】本單面漆為"PVDF"，經會議決議需量測板溫並記錄之。每一張排程需量測一次否則追究責任 (RMK00503) . 【線速度】注意！凡塗1PU304者 LS不得超過 30mpm (RMK00522) | 訂單:2501DFD036/001 RCL 無 <生產備註> 事項 | 訂單:2501DFD036/001 CCPK 無 <生產備註> 事項 | 訂單:2501DFD036/001 CGQC <品檢備註> 事項如下 . 【邊緣品質】此為烤漆背面25μ訂單，請加強檢視鋼捲：邊緣殘剪、側緣鋅渣或毛邊，因為會導致烤漆背面漆轉印正面 (RMK00126) . 本單於烤漆正背面都塗裝正面漆，因此鍍鋅請管制背面表面品質比照正面 (RMK00363) | 訂單:2501DFD036/001 CCQC <品檢備註> 事項如下 . 【TSD2 留板測試】宥翰曰：同2024/08月圓頂訂單提供 DWOM&SST 測試。請出口留烤漆板 30*全寬*2 PCS TO 偉大的黃工程師委託測試 (RMK-E_CHIN) . 【邊緣品質】此為烤漆背面25μ訂單，請加強檢視鋼捲：邊緣殘剪、側緣鋅渣或毛邊，因為會導致烤漆背面漆轉印正面 (RMK00126) . 1.本單若塗裝背面漆一律改為REVERSE COATING 例外訂單如下敘述 (RMK00163) . 2.例外訂單為R字頭超低光澤與PVDF (＞25μ)，背面漆可改 NATURE COATING，但搭配底漆避免遮蓋性不佳 (RMK00163) . ★品檢注意！JIS&CNS 訂單必須每滿50噸一定要再做一次TEST (RMK00259) . 【PMT】本單面漆為"PVDF"，經會議決議需量測板溫並記錄之。每一張排程需量測一次否則追究責任 (RMK00503) . 【線速度】注意！凡塗1PU304者 LS不得超過 30mpm (RMK00522) | 訂單:2501DFD036/001 TOL 無 <生產備註> 事項 | 【TSD2 留板測試】宥翰曰：同2024/08月圓頂訂單提供 DWOM&SST 測試。請出口留烤漆板 30*全寬*2 PCS TO 偉大的黃工程師委託測試^^/CC1/CC2/CCQC/ <<.E_CHIN 2025/01/14 08:59.>> | 訂單 2501DFD036/001 修改記錄如下: 20250110 11:29:39 (12007) 退火碼: >> S1, 用途碼: >> CIA008, 背面標示: >> C059, 訂單背面顏色(五碼): >> 3W720, 背面漆膜厚: >> 25, 背面漆塗漆型式幾塗幾烤: >> 2, 鉻酸鹽: >> Z, 訂單厚度: >> 0.55, 訂單重: >> 18, 重量容許率(下限): >> 10, 重量容許率(上限): >> 10, 訂單寬度: >> 914, 鍍製方式: >> AC, 鋼捲內徑: >> 508, 鋼捲下限重: >> 3, 鋼捲上限重: >> 5, 壓花條件碼: >> -, 表面花紋: >> R, 綠色識別碼: >> -, 印刷輥號: >> -, 產品代碼: >> PPGL, 皮膜碼: >> -, 單位別: >> M, 油品種類: >> Z, 塗油量: >> Z, 包裝代碼: >> D2 , 保護膜碼: >> -, 客戶試片取樣型式: >> -, 調質碼: >> S, 套筒碼: >> N , 規格: >> CGLC400-32, 製造標準: >> CNS, 表面處理劑種類: >> Z, 表面處理劑塗佈量: >> Z, 伸長率測試: >> N, 硬度測試碼: >> N, 抗拉強度測試: >> N, 降伏強度測試: >> N, 厚度變異: >> 0, 訂單正面顏色(五碼): >> FG370, 正面漆膜厚: >> 35, 正面漆塗漆型式幾塗幾烤: >> 2, 修邊碼: >> Y, 重量碼: >> AW, 鋼捲捲向: >> I, 鍍層碼: >> AZ170, | *: | [訂單訊息通知] 2025/01/13 上午 09:57:24 *** (秦大維 >> 通知 >> Brandon Chen) 訊息 : DWOM 作 2000小時？？？--->1.請問為何需要作 DWOM 而且作 2000小時 （TED規格書有開要作 DWOM？）2.測試項目內容為何？請回應以利後續作業 [訂單訊息通知] 2025/01/14 上午 08:41:12 *** (陳宥翰 >> 通知 >> Brandon Chen, Nicole Lin, Winnie Chang, Emily Hong, Edwy Chin, Sherry Shan, YuLung Kung, Y.L. Liu, Julian Liu, Sony Su, YunTung Li) 訊息 : 圓頂8月份有一張一樣AZ170的單有請技服申請做DWON&SST試驗，此報告預計2/10完成，此張單子為同一個工程案，圓頂要求同樣給予DWON&SST試驗報告，請留兩片300mm全寬板待技服送試驗，謝謝
PPSUS | 2501DFD039/001 |  |  | 1. PPSUS&PPAL 單位長度(M/T)要自己算完後修改 SOP內容。RD洗衣機外殼用可用 -0.04～0 去算 (OFP00649)-{.不符.} 2. ●T≧0.36 此訂單"STAGGER"收捲"只能"使用套桶"P"。並於訂單追蹤提醒"使用加寬P套筒"● (OFP00706)-{.不符.} | 訂單:2501DFD039/001 CPL 無 <生產備註> 事項 | 訂單:2501DFD039/001 CR1 無 <生產備註> 事項 | 訂單:2501DFD039/001 CR2 無 <生產備註> 事項 | 訂單:2501DFD039/001 CG1 無 <生產備註> 事項 | 訂單:2501DFD039/001 CG2 無 <生產備註> 事項 | 訂單:2501DFD039/001 CC1 <生產備註> 事項如下 . 1.入口板厚以平凸分釐卡量測,其W/D距板邊10mm處量測 (RMK00619) . 2.入口急峻度≦0.7%，毛邊(雙平頭分釐卡)≦30μm(一定要落實記錄，以作為品質追蹤依據) (RMK00619) . 3.出/入口鼓起≦0.5mm超出管制規格請TSD送RCL確認板形 (RMK00619) . 4.前處理皮膜Si=14±5 mg/m2於CC2品檢室Twin-X:NRC350-Si(SUS304)檢測 (RMK00619) . 5.其餘品質管制若無特別註明，則以對應的烤漆產品用途管制 (RMK00619) . 6.【捲取+套桶】出口一律 STAGGER 捲取，並使用比訂單寬度"加寬"的套桶（一般為"P"，超低光澤與印刷為"S"） (RMK00619) | 訂單:2501DFD039/001 CC2 <生產備註> 事項如下 . 1.入口板厚以平凸分釐卡量測,其W/D距板邊10mm處量測 (RMK00619) . 2.入口急峻度≦0.7%，毛邊(雙平頭分釐卡)≦30μm(一定要落實記錄，以作為品質追蹤依據) (RMK00619) . 3.出/入口鼓起≦0.5mm超出管制規格請TSD送RCL確認板形 (RMK00619) . 4.前處理皮膜Si=14±5 mg/m2於CC2品檢室Twin-X:NRC350-Si(SUS304)檢測 (RMK00619) . 5.其餘品質管制若無特別註明，則以對應的烤漆產品用途管制 (RMK00619) . 6.【捲取+套桶】出口一律 STAGGER 捲取，並使用比訂單寬度"加寬"的套桶（一般為"P"，超低光澤與印刷為"S"） (RMK00619) | 訂單:2501DFD039/001 RCL 無 <生產備註> 事項 | 訂單:2501DFD039/001 CCPK 無 <生產備註> 事項 | 訂單:2501DFD039/001 CGQC 無 <品檢備註> 事項 | 訂單:2501DFD039/001 CCQC <品檢備註> 事項如下 . 1.入口板厚以平凸分釐卡量測,其W/D距板邊10mm處量測 (RMK00619) . 2.入口急峻度≦0.7%，毛邊(雙平頭分釐卡)≦30μm(一定要落實記錄，以作為品質追蹤依據) (RMK00619) . 3.出/入口鼓起≦0.5mm超出管制規格請TSD送RCL確認板形 (RMK00619) . 4.前處理皮膜Si=14±5 mg/m2於CC2品檢室Twin-X:NRC350-Si(SUS304)檢測 (RMK00619) . 5.其餘品質管制若無特別註明，則以對應的烤漆產品用途管制 (RMK00619) . 6.【捲取+套桶】出口一律 STAGGER 捲取，並使用比訂單寬度"加寬"的套桶（一般為"P"，超低光澤與印刷為"S"） (RMK00619) | 訂單:2501DFD039/001 TOL 無 <生產備註> 事項 |  | 訂單 2501DFD039/001 修改記錄如下: 20250110 14:55:55 (24025) 退火碼: >> S1, 用途碼: >> CIA008, 背面標示: >> C989, 訂單背面顏色(五碼): >> BW73Y, 背面漆膜厚: >> 12.5, 背面漆塗漆型式幾塗幾烤: >> 2, 鉻酸鹽: >> Z, 訂單厚度: >> 0.36, 訂單重: >> 60, 重量容許率(下限): >> 10, 重量容許率(上限): >> 10, 訂單寬度: >> 914, 鍍製方式: >> BC, 鋼捲內徑: >> 508, 鋼捲下限重: >> 4, 鋼捲上限重: >> 4.9, 壓花條件碼: >> -, 表面花紋: >> -, 綠色識別碼: >> -, 印刷輥號: >> -, 產品代碼: >> PPSUS, 皮膜碼: >> -, 單位別: >> M, 油品種類: >> Z, 塗油量: >> Z, 包裝代碼: >> A3 , 保護膜碼: >> -, 客戶試片取樣型式: >> -, 調質碼: >> S, 套筒碼: >> P , 規格: >> CSUS304-20, 製造標準: >> SYSCO, 表面處理劑種類: >> Z, 表面處理劑塗佈量: >> Z, 伸長率測試: >> N, 硬度測試碼: >> N, 抗拉強度測試: >> N, 降伏強度測試: >> N, 厚度變異: >> 0, 訂單正面顏色(五碼): >> 1C460, 正面漆膜厚: >> 25, 正面漆塗漆型式幾塗幾烤: >> 2, 修邊碼: >> Y, 重量碼: >> AW, 鋼捲捲向: >> I, 鍍層碼: >> -, | *:
PPSUS | 2501DFD039/002 |  |  | 1. PPSUS&PPAL 單位長度(M/T)要自己算完後修改 SOP內容。RD洗衣機外殼用可用 -0.04～0 去算 (OFP00649)-{.不符.} 2. ●CSUS304&443 訂單必須STAGGER收捲，並於訂單追蹤提醒"使用加寬S套筒"● (OFP00707)-{.不符.} | 訂單:2501DFD039/002 CPL 無 <生產備註> 事項 | 訂單:2501DFD039/002 CR1 無 <生產備註> 事項 | 訂單:2501DFD039/002 CR2 無 <生產備註> 事項 | 訂單:2501DFD039/002 CG1 <生產備註> 事項如下 . 瓦形屋頂用 注意鍍層控制範圍：min=標準值，Max=標準值+30 (RMK00103) . 因成形性需求故鍍層量有上限管制，排程變換前後一顆分切請U3暫留，待產線確認鍍層量後再行處置。 (RMK00103) | 訂單:2501DFD039/002 CG2 <生產備註> 事項如下 . 瓦形屋頂用 注意鍍層控制範圍：min=標準值，Max=標準值+30 (RMK00103) . 因成形性需求故鍍層量有上限管制，排程變換前後一顆分切請U3暫留，待產線確認鍍層量後再行處置。 (RMK00103) | 訂單:2501DFD039/002 CC1 <生產備註> 事項如下 . 超低光澤產品,色差計塗佈量依據5+20U為基準。RYF89 以5+22U為基準。 (RMK00103) . 請出口人員貼上"請勿堆疊"紅色標簽. (RMK00103) . R字頭色碼 MASS 目標100%~115%之間. (RMK00103) . R字頭色碼塗佈量須在20U以上,不然會有白色點狀(繩紋),已被客戶訴賠. (RMK00103) . 捲起單位張力請加大至 5.5（有另行備註要求張力設定時，依另行備註需求設定）） (RMK00103) . 1.入口板厚以平凸分釐卡量測,其W/D距板邊10mm處量測 (RMK00619) . 2.入口急峻度≦0.7%，毛邊(雙平頭分釐卡)≦30μm(一定要落實記錄，以作為品質追蹤依據) (RMK00619) . 3.出/入口鼓起≦0.5mm超出管制規格請TSD送RCL確認板形 (RMK00619) . 4.前處理皮膜Si=14±5 mg/m2於CC2品檢室Twin-X:NRC350-Si(SUS304)檢測 (RMK00619) . 5.其餘品質管制若無特別註明，則以對應的烤漆產品用途管制 (RMK00619) . 6.【捲取+套桶】出口一律 STAGGER 捲取，並使用比訂單寬度"加寬"的套桶（一般為"P"，超低光澤與印刷為"S"） (RMK00619) | 訂單:2501DFD039/002 CC2 <生產備註> 事項如下 . 超低光澤產品,色差計塗佈量依據5+20U為基準。RYF89 以5+22U為基準。 (RMK00103) . 請出口人員貼上"請勿堆疊"紅色標簽. (RMK00103) . R字頭色碼 MASS 目標100%~115%之間. (RMK00103) . R字頭色碼塗佈量須在20U以上,不然會有白色點狀(繩紋),已被客戶訴賠. (RMK00103) . 1.入口板厚以平凸分釐卡量測,其W/D距板邊10mm處量測 (RMK00619) . 2.入口急峻度≦0.7%，毛邊(雙平頭分釐卡)≦30μm(一定要落實記錄，以作為品質追蹤依據) (RMK00619) . 3.出/入口鼓起≦0.5mm超出管制規格請TSD送RCL確認板形 (RMK00619) . 4.前處理皮膜Si=14±5 mg/m2於CC2品檢室Twin-X:NRC350-Si(SUS304)檢測 (RMK00619) . 5.其餘品質管制若無特別註明，則以對應的烤漆產品用途管制 (RMK00619) . 6.【捲取+套桶】出口一律 STAGGER 捲取，並使用比訂單寬度"加寬"的套桶（一般為"P"，超低光澤與印刷為"S"） (RMK00619) | 訂單:2501DFD039/002 RCL 無 <生產備註> 事項 | 訂單:2501DFD039/002 CCPK 無 <生產備註> 事項 | 訂單:2501DFD039/002 CGQC <品檢備註> 事項如下 . 瓦形屋頂用 注意鍍層控制範圍：min=標準值，Max=標準值+30 (RMK00103) | 訂單:2501DFD039/002 CCQC <品檢備註> 事項如下 . 超低光澤產品,色差計塗佈量依據5+20U為基準。RYF89 以5+22U為基準。 (RMK00103) . R字頭色碼 MASS 目標100%~115%之間. (RMK00103) . 1.入口板厚以平凸分釐卡量測,其W/D距板邊10mm處量測 (RMK00619) . 2.入口急峻度≦0.7%，毛邊(雙平頭分釐卡)≦30μm(一定要落實記錄，以作為品質追蹤依據) (RMK00619) . 3.出/入口鼓起≦0.5mm超出管制規格請TSD送RCL確認板形 (RMK00619) . 4.前處理皮膜Si=14±5 mg/m2於CC2品檢室Twin-X:NRC350-Si(SUS304)檢測 (RMK00619) . 5.其餘品質管制若無特別註明，則以對應的烤漆產品用途管制 (RMK00619) . 6.【捲取+套桶】出口一律 STAGGER 捲取，並使用比訂單寬度"加寬"的套桶（一般為"P"，超低光澤與印刷為"S"） (RMK00619) | 訂單:2501DFD039/002 TOL 無 <生產備註> 事項 |  | 訂單 2501DFD039/002 修改記錄如下: 20250110 14:56:01 (24025) 退火碼: >> S1, 用途碼: >> CIA008, 背面標示: >> C989, 訂單背面顏色(五碼): >> BW73Y, 背面漆膜厚: >> 12.5, 背面漆塗漆型式幾塗幾烤: >> 2, 鉻酸鹽: >> Z, 訂單厚度: >> 0.36, 訂單重: >> 20, 重量容許率(下限): >> 10, 重量容許率(上限): >> 10, 訂單寬度: >> 914, 鍍製方式: >> BC, 鋼捲內徑: >> 508, 鋼捲下限重: >> 4, 鋼捲上限重: >> 4.9, 壓花條件碼: >> -, 表面花紋: >> -, 綠色識別碼: >> -, 印刷輥號: >> -, 產品代碼: >> PPSUS, 皮膜碼: >> -, 單位別: >> M, 油品種類: >> Z, 塗油量: >> Z, 包裝代碼: >> A3 , 保護膜碼: >> -, 客戶試片取樣型式: >> -, 調質碼: >> S, 套筒碼: >> S , 規格: >> CSUS304-20, 製造標準: >> SYSCO, 表面處理劑種類: >> Z, 表面處理劑塗佈量: >> Z, 伸長率測試: >> N, 硬度測試碼: >> N, 抗拉強度測試: >> N, 降伏強度測試: >> N, 厚度變異: >> 0, 訂單正面顏色(五碼): >> RYF89, 正面漆膜厚: >> 25, 正面漆塗漆型式幾塗幾烤: >> 2, 修邊碼: >> Y, 重量碼: >> AW, 鋼捲捲向: >> I, 鍍層碼: >> -, | *:
PPSUS | 2501DFD039/003 |  |  | 1. PPSUS&PPAL 單位長度(M/T)要自己算完後修改 SOP內容。RD洗衣機外殼用可用 -0.04～0 去算 (OFP00649)-{.不符.} 2. ●T≧0.36 此訂單"STAGGER"收捲"只能"使用套桶"P"。並於訂單追蹤提醒"使用加寬P套筒"● (OFP00706)-{.不符.} | 訂單:2501DFD039/003 CPL 無 <生產備註> 事項 | 訂單:2501DFD039/003 CR1 無 <生產備註> 事項 | 訂單:2501DFD039/003 CR2 無 <生產備註> 事項 | 訂單:2501DFD039/003 CG1 無 <生產備註> 事項 | 訂單:2501DFD039/003 CG2 無 <生產備註> 事項 | 訂單:2501DFD039/003 CC1 <生產備註> 事項如下 . 1.入口板厚以平凸分釐卡量測,其W/D距板邊10mm處量測 (RMK00619) . 2.入口急峻度≦0.7%，毛邊(雙平頭分釐卡)≦30μm(一定要落實記錄，以作為品質追蹤依據) (RMK00619) . 3.出/入口鼓起≦0.5mm超出管制規格請TSD送RCL確認板形 (RMK00619) . 4.前處理皮膜Si=14±5 mg/m2於CC2品檢室Twin-X:NRC350-Si(SUS304)檢測 (RMK00619) . 5.其餘品質管制若無特別註明，則以對應的烤漆產品用途管制 (RMK00619) . 6.【捲取+套桶】出口一律 STAGGER 捲取，並使用比訂單寬度"加寬"的套桶（一般為"P"，超低光澤與印刷為"S"） (RMK00619) | 訂單:2501DFD039/003 CC2 <生產備註> 事項如下 . 1.入口板厚以平凸分釐卡量測,其W/D距板邊10mm處量測 (RMK00619) . 2.入口急峻度≦0.7%，毛邊(雙平頭分釐卡)≦30μm(一定要落實記錄，以作為品質追蹤依據) (RMK00619) . 3.出/入口鼓起≦0.5mm超出管制規格請TSD送RCL確認板形 (RMK00619) . 4.前處理皮膜Si=14±5 mg/m2於CC2品檢室Twin-X:NRC350-Si(SUS304)檢測 (RMK00619) . 5.其餘品質管制若無特別註明，則以對應的烤漆產品用途管制 (RMK00619) . 6.【捲取+套桶】出口一律 STAGGER 捲取，並使用比訂單寬度"加寬"的套桶（一般為"P"，超低光澤與印刷為"S"） (RMK00619) | 訂單:2501DFD039/003 RCL 無 <生產備註> 事項 | 訂單:2501DFD039/003 CCPK 無 <生產備註> 事項 | 訂單:2501DFD039/003 CGQC 無 <品檢備註> 事項 | 訂單:2501DFD039/003 CCQC <品檢備註> 事項如下 . 1.入口板厚以平凸分釐卡量測,其W/D距板邊10mm處量測 (RMK00619) . 2.入口急峻度≦0.7%，毛邊(雙平頭分釐卡)≦30μm(一定要落實記錄，以作為品質追蹤依據) (RMK00619) . 3.出/入口鼓起≦0.5mm超出管制規格請TSD送RCL確認板形 (RMK00619) . 4.前處理皮膜Si=14±5 mg/m2於CC2品檢室Twin-X:NRC350-Si(SUS304)檢測 (RMK00619) . 5.其餘品質管制若無特別註明，則以對應的烤漆產品用途管制 (RMK00619) . 6.【捲取+套桶】出口一律 STAGGER 捲取，並使用比訂單寬度"加寬"的套桶（一般為"P"，超低光澤與印刷為"S"） (RMK00619) | 訂單:2501DFD039/003 TOL 無 <生產備註> 事項 |  | 訂單 2501DFD039/003 修改記錄如下: 20250110 14:56:07 (24025) 退火碼: >> S1, 用途碼: >> CIA008, 背面標示: >> C989, 訂單背面顏色(五碼): >> BW73Y, 背面漆膜厚: >> 12.5, 背面漆塗漆型式幾塗幾烤: >> 2, 鉻酸鹽: >> Z, 訂單厚度: >> 0.36, 訂單重: >> 45, 重量容許率(下限): >> 10, 重量容許率(上限): >> 10, 訂單寬度: >> 914, 鍍製方式: >> BC, 鋼捲內徑: >> 508, 鋼捲下限重: >> 4, 鋼捲上限重: >> 4.9, 壓花條件碼: >> -, 表面花紋: >> -, 綠色識別碼: >> -, 印刷輥號: >> -, 產品代碼: >> PPSUS, 皮膜碼: >> -, 單位別: >> M, 油品種類: >> Z, 塗油量: >> Z, 包裝代碼: >> A3 , 保護膜碼: >> -, 客戶試片取樣型式: >> -, 調質碼: >> S, 套筒碼: >> P , 規格: >> CSUS304-20, 製造標準: >> SYSCO, 表面處理劑種類: >> Z, 表面處理劑塗佈量: >> Z, 伸長率測試: >> N, 硬度測試碼: >> N, 抗拉強度測試: >> N, 降伏強度測試: >> N, 厚度變異: >> 0, 訂單正面顏色(五碼): >> 2Y730, 正面漆膜厚: >> 25, 正面漆塗漆型式幾塗幾烤: >> 2, 修邊碼: >> Y, 重量碼: >> AW, 鋼捲捲向: >> I, 鍍層碼: >> -, | *:
PPSUS | 2501DFD039/004 |  |  | 1. PPSUS&PPAL 單位長度(M/T)要自己算完後修改 SOP內容。RD洗衣機外殼用可用 -0.04～0 去算 (OFP00649)-{.不符.} 2. ●T≧0.36 此訂單"STAGGER"收捲"只能"使用套桶"P"。並於訂單追蹤提醒"使用加寬P套筒"● (OFP00706)-{.不符.} | 訂單:2501DFD039/004 CPL 無 <生產備註> 事項 | 訂單:2501DFD039/004 CR1 無 <生產備註> 事項 | 訂單:2501DFD039/004 CR2 無 <生產備註> 事項 | 訂單:2501DFD039/004 CG1 無 <生產備註> 事項 | 訂單:2501DFD039/004 CG2 無 <生產備註> 事項 | 訂單:2501DFD039/004 CC1 <生產備註> 事項如下 . 1.入口板厚以平凸分釐卡量測,其W/D距板邊10mm處量測 (RMK00619) . 2.入口急峻度≦0.7%，毛邊(雙平頭分釐卡)≦30μm(一定要落實記錄，以作為品質追蹤依據) (RMK00619) . 3.出/入口鼓起≦0.5mm超出管制規格請TSD送RCL確認板形 (RMK00619) . 4.前處理皮膜Si=14±5 mg/m2於CC2品檢室Twin-X:NRC350-Si(SUS304)檢測 (RMK00619) . 5.其餘品質管制若無特別註明，則以對應的烤漆產品用途管制 (RMK00619) . 6.【捲取+套桶】出口一律 STAGGER 捲取，並使用比訂單寬度"加寬"的套桶（一般為"P"，超低光澤與印刷為"S"） (RMK00619) | 訂單:2501DFD039/004 CC2 <生產備註> 事項如下 . 1.入口板厚以平凸分釐卡量測,其W/D距板邊10mm處量測 (RMK00619) . 2.入口急峻度≦0.7%，毛邊(雙平頭分釐卡)≦30μm(一定要落實記錄，以作為品質追蹤依據) (RMK00619) . 3.出/入口鼓起≦0.5mm超出管制規格請TSD送RCL確認板形 (RMK00619) . 4.前處理皮膜Si=14±5 mg/m2於CC2品檢室Twin-X:NRC350-Si(SUS304)檢測 (RMK00619) . 5.其餘品質管制若無特別註明，則以對應的烤漆產品用途管制 (RMK00619) . 6.【捲取+套桶】出口一律 STAGGER 捲取，並使用比訂單寬度"加寬"的套桶（一般為"P"，超低光澤與印刷為"S"） (RMK00619) | 訂單:2501DFD039/004 RCL 無 <生產備註> 事項 | 訂單:2501DFD039/004 CCPK 無 <生產備註> 事項 | 訂單:2501DFD039/004 CGQC 無 <品檢備註> 事項 | 訂單:2501DFD039/004 CCQC <品檢備註> 事項如下 . 1.入口板厚以平凸分釐卡量測,其W/D距板邊10mm處量測 (RMK00619) . 2.入口急峻度≦0.7%，毛邊(雙平頭分釐卡)≦30μm(一定要落實記錄，以作為品質追蹤依據) (RMK00619) . 3.出/入口鼓起≦0.5mm超出管制規格請TSD送RCL確認板形 (RMK00619) . 4.前處理皮膜Si=14±5 mg/m2於CC2品檢室Twin-X:NRC350-Si(SUS304)檢測 (RMK00619) . 5.其餘品質管制若無特別註明，則以對應的烤漆產品用途管制 (RMK00619) . 6.【捲取+套桶】出口一律 STAGGER 捲取，並使用比訂單寬度"加寬"的套桶（一般為"P"，超低光澤與印刷為"S"） (RMK00619) | 訂單:2501DFD039/004 TOL 無 <生產備註> 事項 |  | 訂單 2501DFD039/004 修改記錄如下: 20250110 14:56:13 (24025) 退火碼: >> S1, 用途碼: >> CIA008, 背面標示: >> C989, 訂單背面顏色(五碼): >> BW73Y, 背面漆膜厚: >> 12.5, 背面漆塗漆型式幾塗幾烤: >> 2, 鉻酸鹽: >> Z, 訂單厚度: >> 0.36, 訂單重: >> 35, 重量容許率(下限): >> 10, 重量容許率(上限): >> 10, 訂單寬度: >> 914, 鍍製方式: >> BC, 鋼捲內徑: >> 508, 鋼捲下限重: >> 4, 鋼捲上限重: >> 4.9, 壓花條件碼: >> -, 表面花紋: >> -, 綠色識別碼: >> -, 印刷輥號: >> -, 產品代碼: >> PPSUS, 皮膜碼: >> -, 單位別: >> M, 油品種類: >> Z, 塗油量: >> Z, 包裝代碼: >> A3 , 保護膜碼: >> -, 客戶試片取樣型式: >> -, 調質碼: >> S, 套筒碼: >> P , 規格: >> CSUS304-20, 製造標準: >> SYSCO, 表面處理劑種類: >> Z, 表面處理劑塗佈量: >> Z, 伸長率測試: >> N, 硬度測試碼: >> N, 抗拉強度測試: >> N, 降伏強度測試: >> N, 厚度變異: >> 0, 訂單正面顏色(五碼): >> 1G380, 正面漆膜厚: >> 25, 正面漆塗漆型式幾塗幾烤: >> 2, 修邊碼: >> Y, 重量碼: >> AW, 鋼捲捲向: >> I, 鍍層碼: >> -, | *:
PPSUS | 2501DFD039/005 |  |  | 1. PPSUS&PPAL 單位長度(M/T)要自己算完後修改 SOP內容。RD洗衣機外殼用可用 -0.04～0 去算 (OFP00649)-{.不符.} | 訂單:2501DFD039/005 CPL 無 <生產備註> 事項 | 訂單:2501DFD039/005 CR1 無 <生產備註> 事項 | 訂單:2501DFD039/005 CR2 無 <生產備註> 事項 | 訂單:2501DFD039/005 CG1 無 <生產備註> 事項 | 訂單:2501DFD039/005 CG2 無 <生產備註> 事項 | 訂單:2501DFD039/005 CC1 <生產備註> 事項如下 . 【抽氣量】白色系在CC1生產時,FINISH抽氣量請設定250,如生產中發生色差b值異常升高,請股長再加大抽氣量因應 (RMK00560) . 1.入口板厚以平凸分釐卡量測,其W/D距板邊10mm處量測 (RMK00619) . 2.入口急峻度≦0.7%，毛邊(雙平頭分釐卡)≦30μm(一定要落實記錄，以作為品質追蹤依據) (RMK00619) . 3.出/入口鼓起≦0.5mm超出管制規格請TSD送RCL確認板形 (RMK00619) . 4.前處理皮膜Si=14±5 mg/m2於CC2品檢室Twin-X:NRC350-Si(SUS304)檢測 (RMK00619) . 5.其餘品質管制若無特別註明，則以對應的烤漆產品用途管制 (RMK00619) . 6.【捲取+套桶】出口一律 STAGGER 捲取，並使用比訂單寬度"加寬"的套桶（一般為"P"，超低光澤與印刷為"S"） (RMK00619) | 訂單:2501DFD039/005 CC2 <生產備註> 事項如下 . 【抽氣量】白色系在CC1生產時,FINISH抽氣量請設定250,如生產中發生色差b值異常升高,請股長再加大抽氣量因應 (RMK00560) . 1.入口板厚以平凸分釐卡量測,其W/D距板邊10mm處量測 (RMK00619) . 2.入口急峻度≦0.7%，毛邊(雙平頭分釐卡)≦30μm(一定要落實記錄，以作為品質追蹤依據) (RMK00619) . 3.出/入口鼓起≦0.5mm超出管制規格請TSD送RCL確認板形 (RMK00619) . 4.前處理皮膜Si=14±5 mg/m2於CC2品檢室Twin-X:NRC350-Si(SUS304)檢測 (RMK00619) . 5.其餘品質管制若無特別註明，則以對應的烤漆產品用途管制 (RMK00619) . 6.【捲取+套桶】出口一律 STAGGER 捲取，並使用比訂單寬度"加寬"的套桶（一般為"P"，超低光澤與印刷為"S"） (RMK00619) | 訂單:2501DFD039/005 RCL 無 <生產備註> 事項 | 訂單:2501DFD039/005 CCPK 無 <生產備註> 事項 | 訂單:2501DFD039/005 CGQC 無 <品檢備註> 事項 | 訂單:2501DFD039/005 CCQC <品檢備註> 事項如下 . 1.入口板厚以平凸分釐卡量測,其W/D距板邊10mm處量測 (RMK00619) . 2.入口急峻度≦0.7%，毛邊(雙平頭分釐卡)≦30μm(一定要落實記錄，以作為品質追蹤依據) (RMK00619) . 3.出/入口鼓起≦0.5mm超出管制規格請TSD送RCL確認板形 (RMK00619) . 4.前處理皮膜Si=14±5 mg/m2於CC2品檢室Twin-X:NRC350-Si(SUS304)檢測 (RMK00619) . 5.其餘品質管制若無特別註明，則以對應的烤漆產品用途管制 (RMK00619) . 6.【捲取+套桶】出口一律 STAGGER 捲取，並使用比訂單寬度"加寬"的套桶（一般為"P"，超低光澤與印刷為"S"） (RMK00619) | 訂單:2501DFD039/005 TOL 無 <生產備註> 事項 |  | 訂單 2501DFD039/005 修改記錄如下: 20250110 14:56:19 (24025) 退火碼: >> S1, 用途碼: >> CIA008, 背面標示: >> C989, 訂單背面顏色(五碼): >> BW73Y, 背面漆膜厚: >> 12.5, 背面漆塗漆型式幾塗幾烤: >> 2, 鉻酸鹽: >> Z, 訂單厚度: >> 0.36, 訂單重: >> 30, 重量容許率(下限): >> 10, 重量容許率(上限): >> 10, 訂單寬度: >> 914, 鍍製方式: >> BC, 鋼捲內徑: >> 508, 鋼捲下限重: >> 4, 鋼捲上限重: >> 4.9, 壓花條件碼: >> -, 表面花紋: >> -, 綠色識別碼: >> -, 印刷輥號: >> -, 產品代碼: >> PPSUS, 皮膜碼: >> -, 單位別: >> M, 油品種類: >> Z, 塗油量: >> Z, 包裝代碼: >> A3 , 保護膜碼: >> -, 客戶試片取樣型式: >> -, 調質碼: >> S, 套筒碼: >> P , 規格: >> CSUS304-20, 製造標準: >> SYSCO, 表面處理劑種類: >> Z, 表面處理劑塗佈量: >> Z, 伸長率測試: >> N, 硬度測試碼: >> N, 抗拉強度測試: >> N, 降伏強度測試: >> N, 厚度變異: >> 0, 訂單正面顏色(五碼): >> 1W080, 正面漆膜厚: >> 25, 正面漆塗漆型式幾塗幾烤: >> 2, 修邊碼: >> Y, 重量碼: >> AW, 鋼捲捲向: >> I, 鍍層碼: >> -, | H:厚度偏薄
PPGL | 2501DFD040/001 | 1. 單捲限重檢核 (原料重:15~20, 分切困難:16.00~16.80,19.60~20, 單捲限重:2.80~3.20)(OFP00031)-{.不符.} | 1. 部分大陸料含B元素超過CNS規範管制，故請原料CNS規範之訂單不要配大陸料 (OFP00684)-{.不符.} | 1. 部分大陸料含B元素超過CNS規範管制，故請原料CNS規範之訂單不要配大陸料 (OFP00684)-{.不符.} | 訂單:2501DFD040/001 CPL <生產備註> 事項如下 . 除HGI/ HGL 訂單邊緣不噴油. 其餘皆側緣噴油 (RMK00285) . CNS AZ70 鍍層相當於 SYSCO AZ070 鍍層 (RMK00295) | 訂單:2501DFD040/001 CR1 <生產備註> 事項如下 . 【寬度公差】注意！因亞喬寬度期望912~914mm(不保證)，因此寬度公差比照ASTM寬度需求 0~+5 設定 (RMK-E_CHIN) . 完軋寬度超出管制值上限≦2mm時,冷軋繼續生產並填寫品質異常通報單給鍍鋅線,以便調整張力與板溫 (RMK00278) . CNS AZ70 鍍層相當於 SYSCO AZ070 鍍層 (RMK00295) | 訂單:2501DFD040/001 CR2 <生產備註> 事項如下 . 【寬度公差】注意！因亞喬寬度期望912~914mm(不保證)，因此寬度公差比照ASTM寬度需求 0~+5 設定 (RMK-E_CHIN) . 完軋寬度超出管制值上限≦2mm時,冷軋繼續生產並填寫品質異常通報單給鍍鋅線,以便調整張力與板溫 (RMK00278) . CNS AZ70 鍍層相當於 SYSCO AZ070 鍍層 (RMK00295) | 訂單:2501DFD040/001 CG1 <生產備註> 事項如下 . 【寬度公差】注意！因亞喬寬度期望912~914mm(不保證)，因此寬度公差比照ASTM寬度需求 0~+5 設定 (RMK-E_CHIN) . 弓形度、 波高、 急峻度,每顆鋼捲皆須詳細記錄. (RMK00058) . 平板類,鍍鋅生產時SKIN PASS & T/L 請依據鍍鋅標準規定生產. (RMK00058) . 每二顆母鋼捲需切2M板量測急峻度,並記錄於外觀檢查記錄表內. (RMK00058) . 出口鋼捲盤捲後目視不允許有鼓起. (RMK00058) | 訂單:2501DFD040/001 CG2 <生產備註> 事項如下 . 【寬度公差】注意！因亞喬寬度期望912~914mm(不保證)，因此寬度公差比照ASTM寬度需求 0~+5 設定 (RMK-E_CHIN) . 弓形度、 波高、 急峻度,每顆鋼捲皆須詳細記錄. (RMK00058) . 平板類,鍍鋅生產時SKIN PASS & T/L 請依據鍍鋅標準規定生產. (RMK00058) . 每二顆母鋼捲需切2M板量測急峻度,並記錄於外觀檢查記錄表內. (RMK00058) . 出口鋼捲盤捲後目視不允許有鼓起. (RMK00058) | 訂單:2501DFD040/001 CC1 <生產備註> 事項如下 . 【分切】郁潔曰：單捲限重2.8-3.2噸，最後一顆可不依限重（最大分切不超過 3.2噸） (RMK-E_CHIN) . 【寬度公差】注意！因亞喬寬度期望912~914mm(不保證)，因此寬度公差比照ASTM寬度需求 0~+5 設定 (RMK-E_CHIN) . 使用紙套筒請出口主操注意調整張力設定 背面標示要記得噴印. (RMK00058) . 每顆母鋼捲需切2M板量測急峻度,並記錄於報表內. (RMK00058) . 表面要求嚴格,不允許鋅痕,線痕,壓痕,樹皮(曾被訴賠)...等缺陷. (RMK00058) . 室內隔間用料2邊7MM以內允許輕微缺陷,如邊緣應變痕,點狀未著漆,亮痕… (RMK00058) . 1.本單若塗裝背面漆一律改為REVERSE COATING 例外訂單如下敘述 (RMK00163) . 2.例外訂單為R字頭超低光澤與PVDF (＞25μ)，背面漆可改 NATURE COATING，但搭配底漆避免遮蓋性不佳 (RMK00163) . ★品檢注意！JIS&CNS 訂單必須每滿50噸一定要再做一次TEST (RMK00259) . 【色差特別管制】LY126(LY121)初期測試其色差值要求於 2020/11/12會議中決議與客戶確認板△E≦0.6+目視管理確認 (RMK00562) . 【終端客戶色差特別管制】色差值要求於2020/11/12會議中決議與客戶確認板△E≦0.6與目視管理確認 (RMK00573) | 訂單:2501DFD040/001 CC2 <生產備註> 事項如下 . 【分切】郁潔曰：單捲限重2.8-3.2噸，最後一顆可不依限重（最大分切不超過 3.2噸） (RMK-E_CHIN) . 【寬度公差】注意！因亞喬寬度期望912~914mm(不保證)，因此寬度公差比照ASTM寬度需求 0~+5 設定 (RMK-E_CHIN) . 使用紙套筒請出口主操注意調整張力設定 背面標示要記得噴印. (RMK00058) . 每顆母鋼捲需切2M板量測急峻度,並記錄於報表內. (RMK00058) . 表面要求嚴格,不允許鋅痕,線痕,壓痕,樹皮(曾被訴賠)...等缺陷. (RMK00058) . 室內隔間用料2邊7MM以內允許輕微缺陷,如邊緣應變痕,點狀未著漆,亮痕… (RMK00058) . 1.本單若塗裝背面漆一律改為REVERSE COATING 例外訂單如下敘述 (RMK00163) . 2.例外訂單為R字頭超低光澤與PVDF (＞25μ)，背面漆可改 NATURE COATING，但搭配底漆避免遮蓋性不佳 (RMK00163) . ★品檢注意！JIS&CNS 訂單必須每滿50噸一定要再做一次TEST (RMK00259) . 【色差特別管制】LY126(LY121)初期測試其色差值要求於 2020/11/12會議中決議與客戶確認板△E≦0.6+目視管理確認 (RMK00562) . 【終端客戶色差特別管制】色差值要求於2020/11/12會議中決議與客戶確認板△E≦0.6與目視管理確認 (RMK00573) | 訂單:2501DFD040/001 RCL <生產備註> 事項如下 . 【色差特別管制】LY126(LY121)初期測試其色差值要求於 2020/11/12會議中決議與客戶確認板△E≦0.6+目視管理確認 (RMK00562) | 訂單:2501DFD040/001 CCPK 無 <生產備註> 事項 | 訂單:2501DFD040/001 CGQC <品檢備註> 事項如下 . 【寬度公差】注意！因亞喬寬度期望912~914mm(不保證)，因此寬度公差比照ASTM寬度需求 0~+5 設定 (RMK-E_CHIN) . 弓形度、 波高、 急峻度,每顆鋼捲皆須詳細記錄. (RMK00058) . 每二顆母鋼捲需切2M板量測急峻度,並記錄於外觀檢查記錄表內. (RMK00058) . 出口鋼捲盤捲後目視不允許有鼓起. (RMK00058) | 訂單:2501DFD040/001 CCQC <品檢備註> 事項如下 . 【分切】郁潔曰：單捲限重2.8-3.2噸，最後一顆可不依限重（最大分切不超過 3.2噸） (RMK-E_CHIN) . 【寬度公差】注意！因亞喬寬度期望912~914mm(不保證)，因此寬度公差比照ASTM寬度需求 0~+5 設定 (RMK-E_CHIN) . 1.本單若塗裝背面漆一律改為REVERSE COATING 例外訂單如下敘述 (RMK00163) . 2.例外訂單為R字頭超低光澤與PVDF (＞25μ)，背面漆可改 NATURE COATING，但搭配底漆避免遮蓋性不佳 (RMK00163) . ★品檢注意！JIS&CNS 訂單必須每滿50噸一定要再做一次TEST (RMK00259) . 【色差特別管制】LY126(LY121)初期測試其色差值要求於 2020/11/12會議中決議與客戶確認板△E≦0.6+目視管理確認 (RMK00562) . 【終端客戶色差特別管制】色差值要求於2020/11/12會議中決議與客戶確認板△E≦0.6與目視管理確認 (RMK00573) | 訂單:2501DFD040/001 TOL 無 <生產備註> 事項 | 【寬度公差】注意！因亞喬寬度期望912~914mm(不保證)，因此寬度公差比照ASTM寬度需求 0~+5 設定^^/CR1/CR2/CG1/CG2/CC1/CC2/CGQC/CCQC/ <<.E_CHIN 2025/01/14 06:56.>> 【分切】郁潔曰：單捲限重2.8-3.2噸，最後一顆可不依限重（最大分切不超過 3.2噸）^^/CC1/CC2/CCQC/ <<.E_CHIN 2025/01/14 06:58.>> | 訂單 2501DFD040/001 修改記錄如下: 20250110 14:46:16 (24025) 退火碼: >> S1, 用途碼: >> CIA007, 背面標示: >> C008, 訂單背面顏色(五碼): >> BW736, 背面漆膜厚: >> NOM, 背面漆塗漆型式幾塗幾烤: >> 1, 鉻酸鹽: >> Z, 訂單厚度: >> 0.376, 訂單重: >> 95, 重量容許率(下限): >> 10, 重量容許率(上限): >> 10, 訂單寬度: >> 911, 鍍製方式: >> BC, 鋼捲內徑: >> 508, 鋼捲下限重: >> 2.8, 鋼捲上限重: >> 3.2, 壓花條件碼: >> -, 表面花紋: >> R, 綠色識別碼: >> -, 印刷輥號: >> -, 產品代碼: >> PPGL, 皮膜碼: >> -, 單位別: >> M, 油品種類: >> Z, 塗油量: >> Z, 包裝代碼: >> S4 , 保護膜碼: >> -, 客戶試片取樣型式: >> -, 調質碼: >> S, 套筒碼: >> P , 規格: >> CGLC400-10, 製造標準: >> CNS, 表面處理劑種類: >> Z, 表面處理劑塗佈量: >> Z, 伸長率測試: >> N, 硬度測試碼: >> N, 抗拉強度測試: >> N, 降伏強度測試: >> N, 厚度變異: >> 0, 訂單正面顏色(五碼): >> LY126, 正面漆膜厚: >> 25, 正面漆塗漆型式幾塗幾烤: >> 2, 修邊碼: >> Y, 重量碼: >> AW, 鋼捲捲向: >> I, 鍍層碼: >> AZ70, | *:
PPGL | 2501DFD040/002 | 1. 單捲限重檢核 (原料重:15~20, 分切困難:16.00~16.80,19.60~20, 單捲限重:2.80~3.20)(OFP00031)-{.不符.} | 1. 部分大陸料含B元素超過CNS規範管制，故請原料CNS規範之訂單不要配大陸料 (OFP00684)-{.不符.} | 1. 注意！因客戶有特殊寬度公差需求，因此本SPEC 比照寬度需求 0~+5 設定。用於一般用途請回復正常寬度公差 (OFP00496)-{.不符.} 2. 要求寬度公差 0~+3 確認：HR=2.02 CR1=915 CR2=914 CR/CG寬度公差=+6/+5 (參2009DFD036/001) (OFP00503)-{.不符.} 3. 部分大陸料含B元素超過CNS規範管制，故請原料CNS規範之訂單不要配大陸料 (OFP00684)-{.不符.} | 訂單:2501DFD040/002 CPL <生產備註> 事項如下 . 除HGI/ HGL 訂單邊緣不噴油. 其餘皆側緣噴油 (RMK00285) . CNS AZ70 鍍層相當於 SYSCO AZ070 鍍層 (RMK00295) | 訂單:2501DFD040/002 CR1 <生產備註> 事項如下 . 【寬度公差】注意！因亞喬寬度期望912~914mm(不保證)，因此寬度公差比照ASTM寬度需求 0~+5 設定 (RMK-E_CHIN) . 完軋寬度超出管制值上限≦2mm時,冷軋繼續生產並填寫品質異常通報單給鍍鋅線,以便調整張力與板溫 (RMK00278) . CNS AZ70 鍍層相當於 SYSCO AZ070 鍍層 (RMK00295) | 訂單:2501DFD040/002 CR2 <生產備註> 事項如下 . 【寬度公差】注意！因亞喬寬度期望912~914mm(不保證)，因此寬度公差比照ASTM寬度需求 0~+5 設定 (RMK-E_CHIN) . 完軋寬度超出管制值上限≦2mm時,冷軋繼續生產並填寫品質異常通報單給鍍鋅線,以便調整張力與板溫 (RMK00278) . CNS AZ70 鍍層相當於 SYSCO AZ070 鍍層 (RMK00295) | 訂單:2501DFD040/002 CG1 <生產備註> 事項如下 . 【寬度公差】注意！因亞喬寬度期望912~914mm(不保證)，因此寬度公差比照ASTM寬度需求 0~+5 設定 (RMK-E_CHIN) . 弓形度、 波高、 急峻度,每顆鋼捲皆須詳細記錄. (RMK00058) . 平板類,鍍鋅生產時SKIN PASS & T/L 請依據鍍鋅標準規定生產. (RMK00058) . 每二顆母鋼捲需切2M板量測急峻度,並記錄於外觀檢查記錄表內. (RMK00058) . 出口鋼捲盤捲後目視不允許有鼓起. (RMK00058) | 訂單:2501DFD040/002 CG2 <生產備註> 事項如下 . 【寬度公差】注意！因亞喬寬度期望912~914mm(不保證)，因此寬度公差比照ASTM寬度需求 0~+5 設定 (RMK-E_CHIN) . 弓形度、 波高、 急峻度,每顆鋼捲皆須詳細記錄. (RMK00058) . 平板類,鍍鋅生產時SKIN PASS & T/L 請依據鍍鋅標準規定生產. (RMK00058) . 每二顆母鋼捲需切2M板量測急峻度,並記錄於外觀檢查記錄表內. (RMK00058) . 出口鋼捲盤捲後目視不允許有鼓起. (RMK00058) | 訂單:2501DFD040/002 CC1 <生產備註> 事項如下 . 【分切】郁潔曰：單捲限重2.8-3.2噸，最後一顆可不依限重（最大分切不超過 3.2噸） (RMK-E_CHIN) . 【寬度公差】注意！因亞喬寬度期望912~914mm(不保證)，因此寬度公差比照ASTM寬度需求 0~+5 設定 (RMK-E_CHIN) . 使用紙套筒請出口主操注意調整張力設定 背面標示要記得噴印. (RMK00058) . 每顆母鋼捲需切2M板量測急峻度,並記錄於報表內. (RMK00058) . 表面要求嚴格,不允許鋅痕,線痕,壓痕,樹皮(曾被訴賠)...等缺陷. (RMK00058) . 室內隔間用料2邊7MM以內允許輕微缺陷,如邊緣應變痕,點狀未著漆,亮痕… (RMK00058) . 1.本單若塗裝背面漆一律改為REVERSE COATING 例外訂單如下敘述 (RMK00163) . 2.例外訂單為R字頭超低光澤與PVDF (＞25μ)，背面漆可改 NATURE COATING，但搭配底漆避免遮蓋性不佳 (RMK00163) . ★品檢注意！JIS&CNS 訂單必須每滿50噸一定要再做一次TEST (RMK00259) . 【塗裝室】注意！抗靜電塗料請用濾網，不要用濾心。以免導電骨材濾光光影響阻抗值 (RMK00564) . 【終端客戶色差特別管制】色差值要求於2020/11/12會議中決議與客戶確認板△E≦0.6與目視管理確認 (RMK00573) . 【塗裝室】面漆為抗靜電塗料其中包含導電骨材，因此不得用濾心要改用濾網。注意！膜厚過低會影響阻抗值。 (RMK00574) . 【TEST ROOM】生產前請向實驗室借量測電阻用的機子 ！ (RMK00574) . 【阻抗值】若沒特別要求，阻抗請管制管制10^6 ~ 10^9 Ω/□ (RMK00574) . 為避免T/L WAX 堆積,此色生產請加開FINISH W/Q 空氣刮刀 (RMK00641) | 訂單:2501DFD040/002 CC2 <生產備註> 事項如下 . 【分切】郁潔曰：單捲限重2.8-3.2噸，最後一顆可不依限重（最大分切不超過 3.2噸） (RMK-E_CHIN) . 【寬度公差】注意！因亞喬寬度期望912~914mm(不保證)，因此寬度公差比照ASTM寬度需求 0~+5 設定 (RMK-E_CHIN) . 使用紙套筒請出口主操注意調整張力設定 背面標示要記得噴印. (RMK00058) . 每顆母鋼捲需切2M板量測急峻度,並記錄於報表內. (RMK00058) . 表面要求嚴格,不允許鋅痕,線痕,壓痕,樹皮(曾被訴賠)...等缺陷. (RMK00058) . 室內隔間用料2邊7MM以內允許輕微缺陷,如邊緣應變痕,點狀未著漆,亮痕… (RMK00058) . 1.本單若塗裝背面漆一律改為REVERSE COATING 例外訂單如下敘述 (RMK00163) . 2.例外訂單為R字頭超低光澤與PVDF (＞25μ)，背面漆可改 NATURE COATING，但搭配底漆避免遮蓋性不佳 (RMK00163) . ★品檢注意！JIS&CNS 訂單必須每滿50噸一定要再做一次TEST (RMK00259) . 【塗裝室】注意！抗靜電塗料請用濾網，不要用濾心。以免導電骨材濾光光影響阻抗值 (RMK00564) . 【終端客戶色差特別管制】色差值要求於2020/11/12會議中決議與客戶確認板△E≦0.6與目視管理確認 (RMK00573) . 【塗裝室】面漆為抗靜電塗料其中包含導電骨材，因此不得用濾心要改用濾網。注意！膜厚過低會影響阻抗值。 (RMK00574) . 【TEST ROOM】生產前請向實驗室借量測電阻用的機子 ！ (RMK00574) . 【阻抗值】若沒特別要求，阻抗請管制管制10^6 ~ 10^9 Ω/□ (RMK00574) . 為避免T/L WAX 堆積,此色生產請加開FINISH W/Q 空氣刮刀 (RMK00641) | 訂單:2501DFD040/002 RCL 無 <生產備註> 事項 | 訂單:2501DFD040/002 CCPK 無 <生產備註> 事項 | 訂單:2501DFD040/002 CGQC <品檢備註> 事項如下 . 【寬度公差】注意！因亞喬寬度期望912~914mm(不保證)，因此寬度公差比照ASTM寬度需求 0~+5 設定 (RMK-E_CHIN) . 弓形度、 波高、 急峻度,每顆鋼捲皆須詳細記錄. (RMK00058) . 每二顆母鋼捲需切2M板量測急峻度,並記錄於外觀檢查記錄表內. (RMK00058) . 出口鋼捲盤捲後目視不允許有鼓起. (RMK00058) | 訂單:2501DFD040/002 CCQC <品檢備註> 事項如下 . 【分切】郁潔曰：單捲限重2.8-3.2噸，最後一顆可不依限重（最大分切不超過 3.2噸） (RMK-E_CHIN) . 【寬度公差】注意！因亞喬寬度期望912~914mm(不保證)，因此寬度公差比照ASTM寬度需求 0~+5 設定 (RMK-E_CHIN) . 1.本單若塗裝背面漆一律改為REVERSE COATING 例外訂單如下敘述 (RMK00163) . 2.例外訂單為R字頭超低光澤與PVDF (＞25μ)，背面漆可改 NATURE COATING，但搭配底漆避免遮蓋性不佳 (RMK00163) . ★品檢注意！JIS&CNS 訂單必須每滿50噸一定要再做一次TEST (RMK00259) . 【塗裝室】注意！抗靜電塗料請用濾網，不要用濾心。以免導電骨材濾光光影響阻抗值 (RMK00564) . 【終端客戶色差特別管制】色差值要求於2020/11/12會議中決議與客戶確認板△E≦0.6與目視管理確認 (RMK00573) . 【塗裝室】面漆為抗靜電塗料其中包含導電骨材，因此不得用濾心要改用濾網。注意！膜厚過低會影響阻抗值。 (RMK00574) . 【TEST ROOM】生產前請向實驗室借量測電阻用的機子 ！ (RMK00574) . 【阻抗值】若沒特別要求，阻抗請管制管制10^6 ~ 10^9 Ω/□ (RMK00574) | 訂單:2501DFD040/002 TOL 無 <生產備註> 事項 | 【寬度公差】注意！因亞喬寬度期望912~914mm(不保證)，因此寬度公差比照ASTM寬度需求 0~+5 設定^^/CR1/CR2/CG1/CG2/CC1/CC2/CGQC/CCQC/ <<.E_CHIN 2025/01/14 06:59.>> 【分切】郁潔曰：單捲限重2.8-3.2噸，最後一顆可不依限重（最大分切不超過 3.2噸）^^/CC1/CC2/CCQC/^^ <<.E_CHIN 2025/01/14 07:01.>> | 訂單 2501DFD040/002 修改記錄如下: 20250110 14:46:23 (24025) 退火碼: >> S1, 用途碼: >> CIA006, 背面標示: >> C008, 訂單背面顏色(五碼): >> BW736, 背面漆膜厚: >> NOM, 背面漆塗漆型式幾塗幾烤: >> 1, 鉻酸鹽: >> Z, 訂單厚度: >> 0.476, 訂單重: >> 120, 重量容許率(下限): >> 10, 重量容許率(上限): >> 10, 訂單寬度: >> 911, 鍍製方式: >> BC, 鋼捲內徑: >> 508, 鋼捲下限重: >> 2.8, 鋼捲上限重: >> 3.2, 壓花條件碼: >> -, 表面花紋: >> R, 綠色識別碼: >> -, 印刷輥號: >> -, 產品代碼: >> PPGL, 皮膜碼: >> -, 單位別: >> M, 油品種類: >> Z, 塗油量: >> Z, 包裝代碼: >> S4 , 保護膜碼: >> -, 客戶試片取樣型式: >> -, 調質碼: >> S, 套筒碼: >> P , 規格: >> CGLC400-10, 製造標準: >> CNS, 表面處理劑種類: >> Z, 表面處理劑塗佈量: >> Z, 伸長率測試: >> N, 硬度測試碼: >> N, 抗拉強度測試: >> N, 降伏強度測試: >> N, 厚度變異: >> 0, 訂單正面顏色(五碼): >> EY126, 正面漆膜厚: >> 25, 正面漆塗漆型式幾塗幾烤: >> 2, 修邊碼: >> Y, 重量碼: >> AW, 鋼捲捲向: >> I, 鍍層碼: >> AZ70, | *:
PPGL | 2501DFD040/003 | 1. 單捲限重檢核 (原料重:15~20, 分切困難:16.00~16.80,19.60~20, 單捲限重:2.80~3.20)(OFP00031)-{.不符.} | 1. 部分大陸料含B元素超過CNS規範管制，故請原料CNS規範之訂單不要配大陸料 (OFP00684)-{.不符.} | 1. 部分大陸料含B元素超過CNS規範管制，故請原料CNS規範之訂單不要配大陸料 (OFP00684)-{.不符.} | 訂單:2501DFD040/003 CPL <生產備註> 事項如下 . 除HGI/ HGL 訂單邊緣不噴油. 其餘皆側緣噴油 (RMK00285) . CNS AZ70 鍍層相當於 SYSCO AZ070 鍍層 (RMK00295) | 訂單:2501DFD040/003 CR1 <生產備註> 事項如下 . 【寬度公差】注意！因亞喬寬度期望912~914mm(不保證)，因此寬度公差比照ASTM寬度需求 0~+5 設定 (RMK-E_CHIN) . 完軋寬度超出管制值上限≦2mm時,冷軋繼續生產並填寫品質異常通報單給鍍鋅線,以便調整張力與板溫 (RMK00278) . CNS AZ70 鍍層相當於 SYSCO AZ070 鍍層 (RMK00295) | 訂單:2501DFD040/003 CR2 <生產備註> 事項如下 . 【寬度公差】注意！因亞喬寬度期望912~914mm(不保證)，因此寬度公差比照ASTM寬度需求 0~+5 設定 (RMK-E_CHIN) . 完軋寬度超出管制值上限≦2mm時,冷軋繼續生產並填寫品質異常通報單給鍍鋅線,以便調整張力與板溫 (RMK00278) . CNS AZ70 鍍層相當於 SYSCO AZ070 鍍層 (RMK00295) | 訂單:2501DFD040/003 CG1 <生產備註> 事項如下 . 【寬度公差】注意！因亞喬寬度期望912~914mm(不保證)，因此寬度公差比照ASTM寬度需求 0~+5 設定 (RMK-E_CHIN) . 弓形度、 波高、 急峻度,每顆鋼捲皆須詳細記錄. (RMK00058) . 平板類,鍍鋅生產時SKIN PASS & T/L 請依據鍍鋅標準規定生產. (RMK00058) . 每二顆母鋼捲需切2M板量測急峻度,並記錄於外觀檢查記錄表內. (RMK00058) . 出口鋼捲盤捲後目視不允許有鼓起. (RMK00058) | 訂單:2501DFD040/003 CG2 <生產備註> 事項如下 . 【寬度公差】注意！因亞喬寬度期望912~914mm(不保證)，因此寬度公差比照ASTM寬度需求 0~+5 設定 (RMK-E_CHIN) . 弓形度、 波高、 急峻度,每顆鋼捲皆須詳細記錄. (RMK00058) . 平板類,鍍鋅生產時SKIN PASS & T/L 請依據鍍鋅標準規定生產. (RMK00058) . 每二顆母鋼捲需切2M板量測急峻度,並記錄於外觀檢查記錄表內. (RMK00058) . 出口鋼捲盤捲後目視不允許有鼓起. (RMK00058) | 訂單:2501DFD040/003 CC1 <生產備註> 事項如下 . 【分切】郁潔曰：單捲限重2.8-3.2噸，最後一顆可不依限重（最大分切不超過 3.2噸） (RMK-E_CHIN) . 【寬度公差】注意！因亞喬寬度期望912~914mm(不保證)，因此寬度公差比照ASTM寬度需求 0~+5 設定 (RMK-E_CHIN) . 使用紙套筒請出口主操注意調整張力設定 背面標示要記得噴印. (RMK00058) . 每顆母鋼捲需切2M板量測急峻度,並記錄於報表內. (RMK00058) . 表面要求嚴格,不允許鋅痕,線痕,壓痕,樹皮(曾被訴賠)...等缺陷. (RMK00058) . 室內隔間用料2邊7MM以內允許輕微缺陷,如邊緣應變痕,點狀未著漆,亮痕… (RMK00058) . 1.本單若塗裝背面漆一律改為REVERSE COATING 例外訂單如下敘述 (RMK00163) . 2.例外訂單為R字頭超低光澤與PVDF (＞25μ)，背面漆可改 NATURE COATING，但搭配底漆避免遮蓋性不佳 (RMK00163) . ★品檢注意！JIS&CNS 訂單必須每滿50噸一定要再做一次TEST (RMK00259) . 【終端客戶色差特別管制】色差值要求於2020/11/12會議中決議與客戶確認板△E≦0.6與目視管理確認 (RMK00573) | 訂單:2501DFD040/003 CC2 <生產備註> 事項如下 . 【分切】郁潔曰：單捲限重2.8-3.2噸，最後一顆可不依限重（最大分切不超過 3.2噸） (RMK-E_CHIN) . 【寬度公差】注意！因亞喬寬度期望912~914mm(不保證)，因此寬度公差比照ASTM寬度需求 0~+5 設定 (RMK-E_CHIN) . 使用紙套筒請出口主操注意調整張力設定 背面標示要記得噴印. (RMK00058) . 每顆母鋼捲需切2M板量測急峻度,並記錄於報表內. (RMK00058) . 表面要求嚴格,不允許鋅痕,線痕,壓痕,樹皮(曾被訴賠)...等缺陷. (RMK00058) . 室內隔間用料2邊7MM以內允許輕微缺陷,如邊緣應變痕,點狀未著漆,亮痕… (RMK00058) . 1.本單若塗裝背面漆一律改為REVERSE COATING 例外訂單如下敘述 (RMK00163) . 2.例外訂單為R字頭超低光澤與PVDF (＞25μ)，背面漆可改 NATURE COATING，但搭配底漆避免遮蓋性不佳 (RMK00163) . ★品檢注意！JIS&CNS 訂單必須每滿50噸一定要再做一次TEST (RMK00259) . 【終端客戶色差特別管制】色差值要求於2020/11/12會議中決議與客戶確認板△E≦0.6與目視管理確認 (RMK00573) | 訂單:2501DFD040/003 RCL 無 <生產備註> 事項 | 訂單:2501DFD040/003 CCPK 無 <生產備註> 事項 | 訂單:2501DFD040/003 CGQC <品檢備註> 事項如下 . 【寬度公差】注意！因亞喬寬度期望912~914mm(不保證)，因此寬度公差比照ASTM寬度需求 0~+5 設定 (RMK-E_CHIN) . 弓形度、 波高、 急峻度,每顆鋼捲皆須詳細記錄. (RMK00058) . 每二顆母鋼捲需切2M板量測急峻度,並記錄於外觀檢查記錄表內. (RMK00058) . 出口鋼捲盤捲後目視不允許有鼓起. (RMK00058) | 訂單:2501DFD040/003 CCQC <品檢備註> 事項如下 . 【分切】郁潔曰：單捲限重2.8-3.2噸，最後一顆可不依限重（最大分切不超過 3.2噸） (RMK-E_CHIN) . 【寬度公差】注意！因亞喬寬度期望912~914mm(不保證)，因此寬度公差比照ASTM寬度需求 0~+5 設定 (RMK-E_CHIN) . 1.本單若塗裝背面漆一律改為REVERSE COATING 例外訂單如下敘述 (RMK00163) . 2.例外訂單為R字頭超低光澤與PVDF (＞25μ)，背面漆可改 NATURE COATING，但搭配底漆避免遮蓋性不佳 (RMK00163) . ★品檢注意！JIS&CNS 訂單必須每滿50噸一定要再做一次TEST (RMK00259) . 【終端客戶色差特別管制】色差值要求於2020/11/12會議中決議與客戶確認板△E≦0.6與目視管理確認 (RMK00573) | 訂單:2501DFD040/003 TOL 無 <生產備註> 事項 | 【寬度公差】注意！因亞喬寬度期望912~914mm(不保證)，因此寬度公差比照ASTM寬度需求 0~+5 設定^^/CR1/CR2/CG1/CG2/CC1/CC2/CGQC/CCQC/ <<.E_CHIN 2025/01/14 07:01.>> 【分切】郁潔曰：單捲限重2.8-3.2噸，最後一顆可不依限重（最大分切不超過 3.2噸）^^/CC1/CC2/CCQC/^^ <<.E_CHIN 2025/01/14 07:07.>> | 訂單 2501DFD040/003 修改記錄如下: 20250110 14:46:29 (24025) 退火碼: >> S1, 用途碼: >> CIA007, 背面標示: >> C008, 訂單背面顏色(五碼): >> BW736, 背面漆膜厚: >> NOM, 背面漆塗漆型式幾塗幾烤: >> 1, 鉻酸鹽: >> Z, 訂單厚度: >> 0.376, 訂單重: >> 60, 重量容許率(下限): >> 10, 重量容許率(上限): >> 10, 訂單寬度: >> 911, 鍍製方式: >> BC, 鋼捲內徑: >> 508, 鋼捲下限重: >> 2.8, 鋼捲上限重: >> 3.2, 壓花條件碼: >> -, 表面花紋: >> R, 綠色識別碼: >> -, 印刷輥號: >> -, 產品代碼: >> PPGL, 皮膜碼: >> -, 單位別: >> M, 油品種類: >> Z, 塗油量: >> Z, 包裝代碼: >> S4 , 保護膜碼: >> -, 客戶試片取樣型式: >> -, 調質碼: >> S, 套筒碼: >> P , 規格: >> CGLC400-10, 製造標準: >> CNS, 表面處理劑種類: >> Z, 表面處理劑塗佈量: >> Z, 伸長率測試: >> N, 硬度測試碼: >> N, 抗拉強度測試: >> N, 降伏強度測試: >> N, 厚度變異: >> 0, 訂單正面顏色(五碼): >> LC166, 正面漆膜厚: >> 25, 正面漆塗漆型式幾塗幾烤: >> 2, 修邊碼: >> Y, 重量碼: >> AW, 鋼捲捲向: >> I, 鍍層碼: >> AZ70, | *:
PPGL | 2501DFD040/004 | 1. 單捲限重檢核 (原料重:15~20, 分切困難:16.00~16.80,19.60~20, 單捲限重:2.80~3.20)(OFP00031)-{.不符.} | 1. 部分大陸料含B元素超過CNS規範管制，故請原料CNS規範之訂單不要配大陸料 (OFP00684)-{.不符.} | 1. 注意！因客戶有特殊寬度公差需求，因此本SPEC 比照寬度需求 0~+5 設定。用於一般用途請回復正常寬度公差 (OFP00496)-{.不符.} 2. 要求寬度公差 0~+3 確認：HR=2.02 CR1=915 CR2=914 CR/CG寬度公差=+6/+5 (參2009DFD036/001) (OFP00503)-{.不符.} 3. 部分大陸料含B元素超過CNS規範管制，故請原料CNS規範之訂單不要配大陸料 (OFP00684)-{.不符.} | 訂單:2501DFD040/004 CPL <生產備註> 事項如下 . 除HGI/ HGL 訂單邊緣不噴油. 其餘皆側緣噴油 (RMK00285) . CNS AZ70 鍍層相當於 SYSCO AZ070 鍍層 (RMK00295) | 訂單:2501DFD040/004 CR1 <生產備註> 事項如下 . 【寬度公差】注意！因亞喬寬度期望912~914mm(不保證)，因此寬度公差比照ASTM寬度需求 0~+5 設定 (RMK-E_CHIN) . 完軋寬度超出管制值上限≦2mm時,冷軋繼續生產並填寫品質異常通報單給鍍鋅線,以便調整張力與板溫 (RMK00278) . CNS AZ70 鍍層相當於 SYSCO AZ070 鍍層 (RMK00295) | 訂單:2501DFD040/004 CR2 <生產備註> 事項如下 . 【寬度公差】注意！因亞喬寬度期望912~914mm(不保證)，因此寬度公差比照ASTM寬度需求 0~+5 設定 (RMK-E_CHIN) . 完軋寬度超出管制值上限≦2mm時,冷軋繼續生產並填寫品質異常通報單給鍍鋅線,以便調整張力與板溫 (RMK00278) . CNS AZ70 鍍層相當於 SYSCO AZ070 鍍層 (RMK00295) | 訂單:2501DFD040/004 CG1 <生產備註> 事項如下 . 【寬度公差】注意！因亞喬寬度期望912~914mm(不保證)，因此寬度公差比照ASTM寬度需求 0~+5 設定 (RMK-E_CHIN) . 弓形度、 波高、 急峻度,每顆鋼捲皆須詳細記錄. (RMK00058) . 平板類,鍍鋅生產時SKIN PASS & T/L 請依據鍍鋅標準規定生產. (RMK00058) . 每二顆母鋼捲需切2M板量測急峻度,並記錄於外觀檢查記錄表內. (RMK00058) . 出口鋼捲盤捲後目視不允許有鼓起. (RMK00058) | 訂單:2501DFD040/004 CG2 <生產備註> 事項如下 . 【寬度公差】注意！因亞喬寬度期望912~914mm(不保證)，因此寬度公差比照ASTM寬度需求 0~+5 設定 (RMK-E_CHIN) . 弓形度、 波高、 急峻度,每顆鋼捲皆須詳細記錄. (RMK00058) . 平板類,鍍鋅生產時SKIN PASS & T/L 請依據鍍鋅標準規定生產. (RMK00058) . 每二顆母鋼捲需切2M板量測急峻度,並記錄於外觀檢查記錄表內. (RMK00058) . 出口鋼捲盤捲後目視不允許有鼓起. (RMK00058) | 訂單:2501DFD040/004 CC1 <生產備註> 事項如下 . 【分切】郁潔曰：單捲限重2.8-3.2噸，最後一顆可不依限重（最大分切不超過 3.2噸） (RMK-E_CHIN) . 【寬度公差】注意！因亞喬寬度期望912~914mm(不保證)，因此寬度公差比照ASTM寬度需求 0~+5 設定 (RMK-E_CHIN) . 使用紙套筒請出口主操注意調整張力設定 背面標示要記得噴印. (RMK00058) . 每顆母鋼捲需切2M板量測急峻度,並記錄於報表內. (RMK00058) . 表面要求嚴格,不允許鋅痕,線痕,壓痕,樹皮(曾被訴賠)...等缺陷. (RMK00058) . 室內隔間用料2邊7MM以內允許輕微缺陷,如邊緣應變痕,點狀未著漆,亮痕… (RMK00058) . 1.本單若塗裝背面漆一律改為REVERSE COATING 例外訂單如下敘述 (RMK00163) . 2.例外訂單為R字頭超低光澤與PVDF (＞25μ)，背面漆可改 NATURE COATING，但搭配底漆避免遮蓋性不佳 (RMK00163) . ★品檢注意！JIS&CNS 訂單必須每滿50噸一定要再做一次TEST (RMK00259) . 【終端客戶色差特別管制】色差值要求於2020/11/12會議中決議與客戶確認板△E≦0.6與目視管理確認 (RMK00573) | 訂單:2501DFD040/004 CC2 <生產備註> 事項如下 . 【分切】郁潔曰：單捲限重2.8-3.2噸，最後一顆可不依限重（最大分切不超過 3.2噸） (RMK-E_CHIN) . 【寬度公差】注意！因亞喬寬度期望912~914mm(不保證)，因此寬度公差比照ASTM寬度需求 0~+5 設定 (RMK-E_CHIN) . 使用紙套筒請出口主操注意調整張力設定 背面標示要記得噴印. (RMK00058) . 每顆母鋼捲需切2M板量測急峻度,並記錄於報表內. (RMK00058) . 表面要求嚴格,不允許鋅痕,線痕,壓痕,樹皮(曾被訴賠)...等缺陷. (RMK00058) . 室內隔間用料2邊7MM以內允許輕微缺陷,如邊緣應變痕,點狀未著漆,亮痕… (RMK00058) . 1.本單若塗裝背面漆一律改為REVERSE COATING 例外訂單如下敘述 (RMK00163) . 2.例外訂單為R字頭超低光澤與PVDF (＞25μ)，背面漆可改 NATURE COATING，但搭配底漆避免遮蓋性不佳 (RMK00163) . ★品檢注意！JIS&CNS 訂單必須每滿50噸一定要再做一次TEST (RMK00259) . 【終端客戶色差特別管制】色差值要求於2020/11/12會議中決議與客戶確認板△E≦0.6與目視管理確認 (RMK00573) | 訂單:2501DFD040/004 RCL 無 <生產備註> 事項 | 訂單:2501DFD040/004 CCPK 無 <生產備註> 事項 | 訂單:2501DFD040/004 CGQC <品檢備註> 事項如下 . 【寬度公差】注意！因亞喬寬度期望912~914mm(不保證)，因此寬度公差比照ASTM寬度需求 0~+5 設定 (RMK-E_CHIN) . 弓形度、 波高、 急峻度,每顆鋼捲皆須詳細記錄. (RMK00058) . 每二顆母鋼捲需切2M板量測急峻度,並記錄於外觀檢查記錄表內. (RMK00058) . 出口鋼捲盤捲後目視不允許有鼓起. (RMK00058) | 訂單:2501DFD040/004 CCQC <品檢備註> 事項如下 . 【分切】郁潔曰：單捲限重2.8-3.2噸，最後一顆可不依限重（最大分切不超過 3.2噸） (RMK-E_CHIN) . 【寬度公差】注意！因亞喬寬度期望912~914mm(不保證)，因此寬度公差比照ASTM寬度需求 0~+5 設定 (RMK-E_CHIN) . 1.本單若塗裝背面漆一律改為REVERSE COATING 例外訂單如下敘述 (RMK00163) . 2.例外訂單為R字頭超低光澤與PVDF (＞25μ)，背面漆可改 NATURE COATING，但搭配底漆避免遮蓋性不佳 (RMK00163) . ★品檢注意！JIS&CNS 訂單必須每滿50噸一定要再做一次TEST (RMK00259) . 【終端客戶色差特別管制】色差值要求於2020/11/12會議中決議與客戶確認板△E≦0.6與目視管理確認 (RMK00573) | 訂單:2501DFD040/004 TOL 無 <生產備註> 事項 | 【寬度公差】注意！因亞喬寬度期望912~914mm(不保證)，因此寬度公差比照ASTM寬度需求 0~+5 設定^^/CR1/CR2/CG1/CG2/CC1/CC2/CGQC/CCQC/ <<.E_CHIN 2025/01/14 07:02.>> 【分切】郁潔曰：單捲限重2.8-3.2噸，最後一顆可不依限重（最大分切不超過 3.2噸）^^/CC1/CC2/CCQC/^^ <<.E_CHIN 2025/01/14 07:08.>> | 訂單 2501DFD040/004 修改記錄如下: 20250110 14:46:36 (24025) 退火碼: >> S1, 用途碼: >> CIA007, 背面標示: >> C008, 訂單背面顏色(五碼): >> BW736, 背面漆膜厚: >> NOM, 背面漆塗漆型式幾塗幾烤: >> 1, 鉻酸鹽: >> Z, 訂單厚度: >> 0.476, 訂單重: >> 75, 重量容許率(下限): >> 10, 重量容許率(上限): >> 10, 訂單寬度: >> 911, 鍍製方式: >> BC, 鋼捲內徑: >> 508, 鋼捲下限重: >> 2.8, 鋼捲上限重: >> 3.2, 壓花條件碼: >> -, 表面花紋: >> R, 綠色識別碼: >> -, 印刷輥號: >> -, 產品代碼: >> PPGL, 皮膜碼: >> -, 單位別: >> M, 油品種類: >> Z, 塗油量: >> Z, 包裝代碼: >> S4 , 保護膜碼: >> -, 客戶試片取樣型式: >> -, 調質碼: >> S, 套筒碼: >> P , 規格: >> CGLC400-10, 製造標準: >> CNS, 表面處理劑種類: >> Z, 表面處理劑塗佈量: >> Z, 伸長率測試: >> N, 硬度測試碼: >> N, 抗拉強度測試: >> N, 降伏強度測試: >> N, 厚度變異: >> 0, 訂單正面顏色(五碼): >> LC166, 正面漆膜厚: >> 25, 正面漆塗漆型式幾塗幾烤: >> 2, 修邊碼: >> Y, 重量碼: >> AW, 鋼捲捲向: >> I, 鍍層碼: >> AZ70, | *:
PPGL | 2501DFD040/005 | 1. 單捲限重檢核 (原料重:15~20, 分切困難:16.00~16.80,19.60~20, 單捲限重:2.80~3.20)(OFP00031)-{.不符.} | 1. 部分大陸料含B元素超過CNS規範管制，故請原料CNS規範之訂單不要配大陸料 (OFP00684)-{.不符.} | 1. 注意！因客戶有特殊寬度公差需求，因此本SPEC 比照寬度需求 0~+5 設定。用於一般用途請回復正常寬度公差 (OFP00496)-{.不符.} 2. 要求寬度公差 0~+3 確認：HR=2.02 CR1=915 CR2=914 CR/CG寬度公差=+6/+5 (參2009DFD036/001) (OFP00503)-{.不符.} 3. 部分大陸料含B元素超過CNS規範管制，故請原料CNS規範之訂單不要配大陸料 (OFP00684)-{.不符.} | 訂單:2501DFD040/005 CPL <生產備註> 事項如下 . 除HGI/ HGL 訂單邊緣不噴油. 其餘皆側緣噴油 (RMK00285) . CNS AZ70 鍍層相當於 SYSCO AZ070 鍍層 (RMK00295) | 訂單:2501DFD040/005 CR1 <生產備註> 事項如下 . 【寬度公差】注意！因亞喬寬度期望912~914mm(不保證)，因此寬度公差比照ASTM寬度需求 0~+5 設定 (RMK-E_CHIN) . 完軋寬度超出管制值上限≦2mm時,冷軋繼續生產並填寫品質異常通報單給鍍鋅線,以便調整張力與板溫 (RMK00278) . CNS AZ70 鍍層相當於 SYSCO AZ070 鍍層 (RMK00295) | 訂單:2501DFD040/005 CR2 <生產備註> 事項如下 . 【寬度公差】注意！因亞喬寬度期望912~914mm(不保證)，因此寬度公差比照ASTM寬度需求 0~+5 設定 (RMK-E_CHIN) . 完軋寬度超出管制值上限≦2mm時,冷軋繼續生產並填寫品質異常通報單給鍍鋅線,以便調整張力與板溫 (RMK00278) . CNS AZ70 鍍層相當於 SYSCO AZ070 鍍層 (RMK00295) | 訂單:2501DFD040/005 CG1 <生產備註> 事項如下 . 【寬度公差】注意！因亞喬寬度期望912~914mm(不保證)，因此寬度公差比照ASTM寬度需求 0~+5 設定 (RMK-E_CHIN) . 弓形度、 波高、 急峻度,每顆鋼捲皆須詳細記錄. (RMK00058) . 平板類,鍍鋅生產時SKIN PASS & T/L 請依據鍍鋅標準規定生產. (RMK00058) . 每二顆母鋼捲需切2M板量測急峻度,並記錄於外觀檢查記錄表內. (RMK00058) . 出口鋼捲盤捲後目視不允許有鼓起. (RMK00058) | 訂單:2501DFD040/005 CG2 <生產備註> 事項如下 . 【寬度公差】注意！因亞喬寬度期望912~914mm(不保證)，因此寬度公差比照ASTM寬度需求 0~+5 設定 (RMK-E_CHIN) . 弓形度、 波高、 急峻度,每顆鋼捲皆須詳細記錄. (RMK00058) . 平板類,鍍鋅生產時SKIN PASS & T/L 請依據鍍鋅標準規定生產. (RMK00058) . 每二顆母鋼捲需切2M板量測急峻度,並記錄於外觀檢查記錄表內. (RMK00058) . 出口鋼捲盤捲後目視不允許有鼓起. (RMK00058) | 訂單:2501DFD040/005 CC1 <生產備註> 事項如下 . 【分切】郁潔曰：單捲限重2.8-3.2噸，最後一顆可不依限重（最大分切不超過 3.2噸） (RMK-E_CHIN) . 【寬度公差】注意！因亞喬寬度期望912~914mm(不保證)，因此寬度公差比照ASTM寬度需求 0~+5 設定 (RMK-E_CHIN) . 使用紙套筒請出口主操注意調整張力設定 背面標示要記得噴印. (RMK00058) . 每顆母鋼捲需切2M板量測急峻度,並記錄於報表內. (RMK00058) . 表面要求嚴格,不允許鋅痕,線痕,壓痕,樹皮(曾被訴賠)...等缺陷. (RMK00058) . 室內隔間用料2邊7MM以內允許輕微缺陷,如邊緣應變痕,點狀未著漆,亮痕… (RMK00058) . 1.本單若塗裝背面漆一律改為REVERSE COATING 例外訂單如下敘述 (RMK00163) . 2.例外訂單為R字頭超低光澤與PVDF (＞25μ)，背面漆可改 NATURE COATING，但搭配底漆避免遮蓋性不佳 (RMK00163) . ★品檢注意！JIS&CNS 訂單必須每滿50噸一定要再做一次TEST (RMK00259) . 【塗裝室】注意！抗靜電塗料請用濾網，不要用濾心。以免導電骨材濾光光影響阻抗值 (RMK00564) . 【終端客戶色差特別管制】色差值要求於2020/11/12會議中決議與客戶確認板△E≦0.6與目視管理確認 (RMK00573) . 【塗裝室】面漆為抗靜電塗料其中包含導電骨材，因此不得用濾心要改用濾網。注意！膜厚過低會影響阻抗值。 (RMK00574) . 【TEST ROOM】生產前請向實驗室借量測電阻用的機子 ！ (RMK00574) . 【阻抗值】若沒特別要求，阻抗請管制管制10^6 ~ 10^9 Ω/□ (RMK00574) . 【爐溫設定】1.以標準PMT計算出的爐溫將FINISH OVEN每ZONE+15度生產 (RMK00609) . 【爐溫設定】2.記得量測PMT 是否過高 (RMK00609) . 【MEK放行標準】如確認TOP板溫OK,MEK放行標準改為50回以上即可放行 (RMK00609) | 訂單:2501DFD040/005 CC2 <生產備註> 事項如下 . 【分切】郁潔曰：單捲限重2.8-3.2噸，最後一顆可不依限重（最大分切不超過 3.2噸） (RMK-E_CHIN) . 【寬度公差】注意！因亞喬寬度期望912~914mm(不保證)，因此寬度公差比照ASTM寬度需求 0~+5 設定 (RMK-E_CHIN) . 使用紙套筒請出口主操注意調整張力設定 背面標示要記得噴印. (RMK00058) . 每顆母鋼捲需切2M板量測急峻度,並記錄於報表內. (RMK00058) . 表面要求嚴格,不允許鋅痕,線痕,壓痕,樹皮(曾被訴賠)...等缺陷. (RMK00058) . 室內隔間用料2邊7MM以內允許輕微缺陷,如邊緣應變痕,點狀未著漆,亮痕… (RMK00058) . 1.本單若塗裝背面漆一律改為REVERSE COATING 例外訂單如下敘述 (RMK00163) . 2.例外訂單為R字頭超低光澤與PVDF (＞25μ)，背面漆可改 NATURE COATING，但搭配底漆避免遮蓋性不佳 (RMK00163) . ★品檢注意！JIS&CNS 訂單必須每滿50噸一定要再做一次TEST (RMK00259) . 【塗裝室】注意！抗靜電塗料請用濾網，不要用濾心。以免導電骨材濾光光影響阻抗值 (RMK00564) . 【終端客戶色差特別管制】色差值要求於2020/11/12會議中決議與客戶確認板△E≦0.6與目視管理確認 (RMK00573) . 【塗裝室】面漆為抗靜電塗料其中包含導電骨材，因此不得用濾心要改用濾網。注意！膜厚過低會影響阻抗值。 (RMK00574) . 【TEST ROOM】生產前請向實驗室借量測電阻用的機子 ！ (RMK00574) . 【阻抗值】若沒特別要求，阻抗請管制管制10^6 ~ 10^9 Ω/□ (RMK00574) . 【爐溫設定】1.以標準PMT計算出的爐溫將FINISH OVEN每ZONE+15度生產 (RMK00609) . 【爐溫設定】2.記得量測PMT 是否過高 (RMK00609) . 【MEK放行標準】如確認TOP板溫OK,MEK放行標準改為50回以上即可放行 (RMK00609) | 訂單:2501DFD040/005 RCL 無 <生產備註> 事項 | 訂單:2501DFD040/005 CCPK 無 <生產備註> 事項 | 訂單:2501DFD040/005 CGQC <品檢備註> 事項如下 . 弓形度、 波高、 急峻度,每顆鋼捲皆須詳細記錄. (RMK00058) . 每二顆母鋼捲需切2M板量測急峻度,並記錄於外觀檢查記錄表內. (RMK00058) . 出口鋼捲盤捲後目視不允許有鼓起. (RMK00058) | 訂單:2501DFD040/005 CCQC <品檢備註> 事項如下 . 【分切】郁潔曰：單捲限重2.8-3.2噸，最後一顆可不依限重（最大分切不超過 3.2噸） (RMK-E_CHIN) . 1.本單若塗裝背面漆一律改為REVERSE COATING 例外訂單如下敘述 (RMK00163) . 2.例外訂單為R字頭超低光澤與PVDF (＞25μ)，背面漆可改 NATURE COATING，但搭配底漆避免遮蓋性不佳 (RMK00163) . ★品檢注意！JIS&CNS 訂單必須每滿50噸一定要再做一次TEST (RMK00259) . 【塗裝室】注意！抗靜電塗料請用濾網，不要用濾心。以免導電骨材濾光光影響阻抗值 (RMK00564) . 【終端客戶色差特別管制】色差值要求於2020/11/12會議中決議與客戶確認板△E≦0.6與目視管理確認 (RMK00573) . 【塗裝室】面漆為抗靜電塗料其中包含導電骨材，因此不得用濾心要改用濾網。注意！膜厚過低會影響阻抗值。 (RMK00574) . 【TEST ROOM】生產前請向實驗室借量測電阻用的機子 ！ (RMK00574) . 【阻抗值】若沒特別要求，阻抗請管制管制10^6 ~ 10^9 Ω/□ (RMK00574) . 【爐溫設定】1.以標準PMT計算出的爐溫將FINISH OVEN每ZONE+15度生產 (RMK00609) . 【爐溫設定】2.記得量測PMT 是否過高 (RMK00609) . 【MEK放行標準】如確認TOP板溫OK,MEK放行標準改為50回以上即可放行 (RMK00609) | 訂單:2501DFD040/005 TOL 無 <生產備註> 事項 | 【寬度公差】注意！因亞喬寬度期望912~914mm(不保證)，因此寬度公差比照ASTM寬度需求 0~+5 設定^^/CR1/CR2/CG1/CG2/CC1/CC2/ <<.E_CHIN 2025/01/14 07:06.>> 【分切】郁潔曰：單捲限重2.8-3.2噸，最後一顆可不依限重（最大分切不超過 3.2噸）^^/CC1/CC2/CCQC/^^ <<.E_CHIN 2025/01/14 07:08.>> | 訂單 2501DFD040/005 修改記錄如下: 20250110 14:46:42 (24025) 退火碼: >> S1, 用途碼: >> CIA006, 背面標示: >> C008, 訂單背面顏色(五碼): >> BW736, 背面漆膜厚: >> NOM, 背面漆塗漆型式幾塗幾烤: >> 1, 鉻酸鹽: >> Z, 訂單厚度: >> 0.476, 訂單重: >> 75, 重量容許率(下限): >> 10, 重量容許率(上限): >> 10, 訂單寬度: >> 911, 鍍製方式: >> BC, 鋼捲內徑: >> 508, 鋼捲下限重: >> 2.8, 鋼捲上限重: >> 3.2, 壓花條件碼: >> -, 表面花紋: >> R, 綠色識別碼: >> -, 印刷輥號: >> -, 產品代碼: >> PPGL, 皮膜碼: >> -, 單位別: >> M, 油品種類: >> Z, 塗油量: >> Z, 包裝代碼: >> S4 , 保護膜碼: >> -, 客戶試片取樣型式: >> -, 調質碼: >> S, 套筒碼: >> P , 規格: >> CGLC400-10, 製造標準: >> CNS, 表面處理劑種類: >> Z, 表面處理劑塗佈量: >> Z, 伸長率測試: >> N, 硬度測試碼: >> N, 抗拉強度測試: >> N, 降伏強度測試: >> N, 厚度變異: >> 0, 訂單正面顏色(五碼): >> EC436, 正面漆膜厚: >> 25, 正面漆塗漆型式幾塗幾烤: >> 2, 修邊碼: >> Y, 重量碼: >> AW, 鋼捲捲向: >> I, 鍍層碼: >> AZ70, | *:
PPGL | 2501DFD041/001 | 1. 提醒：CNS 第三類保固 PPGL AZ150（含）以上，PPGI Z27 （含）以上 TOP ≧25U , BK 兩層塗裝 (OFP00448)-{.不符.} 2. 再三提醒確認！CNS &JIS 塗裝 PVDF 需要"3類"耐候等級。並注意鍍層或膜厚是否符合.... (OFP00568)-{.不符.} 3. 單捲限重檢核 (原料重:15~20, 分切困難:20, 單捲限重:4.00~4.90)(OFP00031)-{.不符.} | 1. 部分大陸料含B元素超過CNS規範管制，故請原料CNS規範之訂單不要配大陸料 (OFP00684)-{.不符.} | 1. 訂單若有厚度變異，冷軋厚度公差比照烤漆計算公式 , 但最小為 1/2 公差做設定 (OFP00254)-{.不符.} 2. "偏薄要求訂單" 鍍後厚度減 鍍後厚度下限需大於 0.02 MM,以免發生厚度不足狀況 (OFP00369)-{.不符.} 3. 提醒：CNS 第三類保固 PPGL AZ150（含）以上，PPGI Z27 （含）以上 TOP ≧25U , BK 兩層塗裝 (OFP00448)-{.不符.} 4. 再三提醒確認！CNS &JIS 塗裝 PVDF 需要"3類"耐候等級。並注意鍍層或膜厚是否符合.... (OFP00568)-{.不符.} 5. 部分大陸料含B元素超過CNS規範管制，故請原料CNS規範之訂單不要配大陸料 (OFP00684)-{.不符.} | 訂單:2501DFD041/001 CPL <生產備註> 事項如下 . 除HGI/ HGL 訂單邊緣不噴油. 其餘皆側緣噴油 (RMK00285) | 訂單:2501DFD041/001 CR1 <生產備註> 事項如下 . 完軋寬度超出管制值上限≦2mm時,冷軋繼續生產並填寫品質異常通報單給鍍鋅線,以便調整張力與板溫 (RMK00278) | 訂單:2501DFD041/001 CR2 <生產備註> 事項如下 . 完軋寬度超出管制值上限≦2mm時,冷軋繼續生產並填寫品質異常通報單給鍍鋅線,以便調整張力與板溫 (RMK00278) | 訂單:2501DFD041/001 CG1 <生產備註> 事項如下 . 平板類,鍍鋅生產時SKIN PASS & T/L 請依據鍍鋅標準規定生產 (RMK00100) . 鍍鋅表面不可有鋅痕、壓痕、凹陷、及刮傷 、應變痕等。 (RMK00100) . 出口鋼捲盤捲後目視不允許有鼓起. (RMK00100) | 訂單:2501DFD041/001 CG2 <生產備註> 事項如下 . 平板類,鍍鋅生產時SKIN PASS & T/L 請依據鍍鋅標準規定生產 (RMK00100) . 鍍鋅表面不可有鋅痕、壓痕、凹陷、及刮傷 、應變痕等。 (RMK00100) . 出口鋼捲盤捲後目視不允許有鼓起. (RMK00100) | 訂單:2501DFD041/001 CC1 <生產備註> 事項如下 . 【分切】郁潔曰：限重4~4.9噸，最後一顆可不依限重（但不可超過4.9噸） (RMK-E_CHIN) . 1.本單若塗裝背面漆一律改為REVERSE COATING 例外訂單如下敘述 (RMK00163) . 2.例外訂單為R字頭超低光澤與PVDF (＞25μ)，背面漆可改 NATURE COATING，但搭配底漆避免遮蓋性不佳 (RMK00163) . ★★★注意！KP PVDF烘烤時間不得低於50秒，因此線速度 LS≦48 mpm★★★ (RMK00232) . ★品檢注意！JIS&CNS 訂單必須每滿50噸一定要再做一次TEST (RMK00259) . 1.有客戶要下CNS第3類,以下備註麻煩CCP與TSD遵循,謝謝! (RMK00394) . 1.1.面漆塗佈量務必>=90%（如果背面用面漆也一樣） (RMK00394) . 1.2.務必留30cm*全寬試片1片,供實驗室委託確認SST與QUV性能。並於試片上註明"SST 2000HRS、QUV 1500HRS" (RMK00394) . 【PMT】本單面漆為"PVDF"，經會議決議需量測板溫並記錄之。每一張排程需量測一次否則追究責任 (RMK00503) . 【抽氣量】白色系在CC1生產時,FINISH抽氣量請設定250,如生產中發生色差b值異常升高,請股長再加大抽氣量因應 (RMK00560) | 訂單:2501DFD041/001 CC2 <生產備註> 事項如下 . 【分切】郁潔曰：限重4~4.9噸，最後一顆可不依限重（但不可超過4.9噸） (RMK-E_CHIN) . 1.本單若塗裝背面漆一律改為REVERSE COATING 例外訂單如下敘述 (RMK00163) . 2.例外訂單為R字頭超低光澤與PVDF (＞25μ)，背面漆可改 NATURE COATING，但搭配底漆避免遮蓋性不佳 (RMK00163) . ★★★注意！KP PVDF烘烤時間不得低於50秒，因此線速度 LS≦48 mpm★★★ (RMK00232) . ★品檢注意！JIS&CNS 訂單必須每滿50噸一定要再做一次TEST (RMK00259) . 1.有客戶要下CNS第3類,以下備註麻煩CCP與TSD遵循,謝謝! (RMK00394) . 1.1.面漆塗佈量務必>=90%（如果背面用面漆也一樣） (RMK00394) . 1.2.務必留30cm*全寬試片1片,供實驗室委託確認SST與QUV性能。並於試片上註明"SST 2000HRS、QUV 1500HRS" (RMK00394) . 【PMT】本單面漆為"PVDF"，經會議決議需量測板溫並記錄之。每一張排程需量測一次否則追究責任 (RMK00503) . 【抽氣量】白色系在CC1生產時,FINISH抽氣量請設定250,如生產中發生色差b值異常升高,請股長再加大抽氣量因應 (RMK00560) | 訂單:2501DFD041/001 RCL 無 <生產備註> 事項 | 訂單:2501DFD041/001 CCPK 無 <生產備註> 事項 | 訂單:2501DFD041/001 CGQC 無 <品檢備註> 事項 | 訂單:2501DFD041/001 CCQC <品檢備註> 事項如下 . 【分切】郁潔曰：限重4~4.9噸，最後一顆可不依限重（但不可超過4.9噸） (RMK-E_CHIN) . 1.本單若塗裝背面漆一律改為REVERSE COATING 例外訂單如下敘述 (RMK00163) . 2.例外訂單為R字頭超低光澤與PVDF (＞25μ)，背面漆可改 NATURE COATING，但搭配底漆避免遮蓋性不佳 (RMK00163) . ★品檢注意！JIS&CNS 訂單必須每滿50噸一定要再做一次TEST (RMK00259) . 1.有客戶要下CNS第3類,以下備註麻煩CCP與TSD遵循,謝謝! (RMK00394) . 1.1.面漆塗佈量務必>=90%（如果背面用面漆也一樣） (RMK00394) . 1.2.務必留30cm*全寬試片1片,供實驗室委託確認SST與QUV性能。並於試片上註明"SST 2000HRS、QUV 1500HRS" (RMK00394) . 【PMT】本單面漆為"PVDF"，經會議決議需量測板溫並記錄之。每一張排程需量測一次否則追究責任 (RMK00503) | 訂單:2501DFD041/001 TOL 無 <生產備註> 事項 | 【分切】郁潔曰：限重4~4.9噸，最後一顆可不依限重（但不可超過4.9噸）^^/CC1/CC2/CCQC/ <<.E_CHIN 2025/01/20 07:42.>> | 訂單 2501DFD041/001 修改記錄如下: 20250113 08:50:48 (22030) 退火碼: >> S1, 用途碼: >> CIA008, 背面標示: >> C815, 訂單背面顏色(五碼): >> BW73Y, 背面漆膜厚: >> 12.5, 背面漆塗漆型式幾塗幾烤: >> 2, 鉻酸鹽: >> Z, 訂單厚度: >> 0.52, 訂單重: >> 80, 重量容許率(下限): >> 10, 重量容許率(上限): >> 10, 訂單寬度: >> 914, 鍍製方式: >> AC, 鋼捲內徑: >> 508, 鋼捲下限重: >> 4, 鋼捲上限重: >> 4.9, 壓花條件碼: >> -, 表面花紋: >> R, 綠色識別碼: >> -, 印刷輥號: >> -, 產品代碼: >> PPGL, 皮膜碼: >> -, 單位別: >> M, 油品種類: >> Z, 塗油量: >> Z, 包裝代碼: >> D2 , 保護膜碼: >> -, 客戶試片取樣型式: >> -, 調質碼: >> S, 套筒碼: >> R , 規格: >> CGLC400-30, 製造標準: >> CNS, 表面處理劑種類: >> Z, 表面處理劑塗佈量: >> Z, 伸長率測試: >> N, 硬度測試碼: >> N, 抗拉強度測試: >> N, 降伏強度測試: >> N, 厚度變異: >> -1.4, 訂單正面顏色(五碼): >> FW376, 正面漆膜厚: >> 25, 正面漆塗漆型式幾塗幾烤: >> 2, 修邊碼: >> Y, 重量碼: >> AW, 鋼捲捲向: >> I, 鍍層碼: >> AZ150, | H:厚度偏薄
PPGL | 2501DFD043/001 | 1. 單捲限重檢核 (原料重:15~20, 分切困難:20, 單捲限重:4.00~4.90)(OFP00031)-{.不符.} | 1. 部分大陸料含B元素超過CNS規範管制，故請原料CNS規範之訂單不要配大陸料 (OFP00684)-{.不符.} | 1. 訂單若有厚度變異，冷軋厚度公差比照烤漆計算公式 , 但最小為 1/2 公差做設定 (OFP00254)-{.不符.} 2. "偏薄要求訂單" 鍍後厚度減 鍍後厚度下限需大於 0.02 MM,以免發生厚度不足狀況 (OFP00369)-{.不符.} 3. 部分大陸料含B元素超過CNS規範管制，故請原料CNS規範之訂單不要配大陸料 (OFP00684)-{.不符.} | 訂單:2501DFD043/001 CPL <生產備註> 事項如下 . 除HGI/ HGL 訂單邊緣不噴油. 其餘皆側緣噴油 (RMK00285) | 訂單:2501DFD043/001 CR1 <生產備註> 事項如下 . 完軋寬度超出管制值上限≦2mm時,冷軋繼續生產並填寫品質異常通報單給鍍鋅線,以便調整張力與板溫 (RMK00278) | 訂單:2501DFD043/001 CR2 <生產備註> 事項如下 . 完軋寬度超出管制值上限≦2mm時,冷軋繼續生產並填寫品質異常通報單給鍍鋅線,以便調整張力與板溫 (RMK00278) | 訂單:2501DFD043/001 CG1 <生產備註> 事項如下 . 平板類,鍍鋅生產時SKIN PASS & T/L 請依據鍍鋅標準規定生產 (RMK00100) . 鍍鋅表面不可有鋅痕、壓痕、凹陷、及刮傷 、應變痕等。 (RMK00100) . 出口鋼捲盤捲後目視不允許有鼓起. (RMK00100) | 訂單:2501DFD043/001 CG2 <生產備註> 事項如下 . 平板類,鍍鋅生產時SKIN PASS & T/L 請依據鍍鋅標準規定生產 (RMK00100) . 鍍鋅表面不可有鋅痕、壓痕、凹陷、及刮傷 、應變痕等。 (RMK00100) . 出口鋼捲盤捲後目視不允許有鼓起. (RMK00100) | 訂單:2501DFD043/001 CC1 <生產備註> 事項如下 . 【分切】郁潔曰：限重4~4.9噸，最後一顆可不依限重（不可超出 4.9噸） (RMK-E_CHIN) . 1.本單若塗裝背面漆一律改為REVERSE COATING 例外訂單如下敘述 (RMK00163) . 2.例外訂單為R字頭超低光澤與PVDF (＞25μ)，背面漆可改 NATURE COATING，但搭配底漆避免遮蓋性不佳 (RMK00163) . ★品檢注意！JIS&CNS 訂單必須每滿50噸一定要再做一次TEST (RMK00259) . 【抽氣量】白色系在CC1生產時,FINISH抽氣量請設定250,如生產中發生色差b值異常升高,請股長再加大抽氣量因應 (RMK00560) | 訂單:2501DFD043/001 CC2 <生產備註> 事項如下 . 【分切】郁潔曰：限重4~4.9噸，最後一顆可不依限重（不可超出 4.9噸） (RMK-E_CHIN) . 1.本單若塗裝背面漆一律改為REVERSE COATING 例外訂單如下敘述 (RMK00163) . 2.例外訂單為R字頭超低光澤與PVDF (＞25μ)，背面漆可改 NATURE COATING，但搭配底漆避免遮蓋性不佳 (RMK00163) . ★品檢注意！JIS&CNS 訂單必須每滿50噸一定要再做一次TEST (RMK00259) . 【抽氣量】白色系在CC1生產時,FINISH抽氣量請設定250,如生產中發生色差b值異常升高,請股長再加大抽氣量因應 (RMK00560) | 訂單:2501DFD043/001 RCL 無 <生產備註> 事項 | 訂單:2501DFD043/001 CCPK 無 <生產備註> 事項 | 訂單:2501DFD043/001 CGQC 無 <品檢備註> 事項 | 訂單:2501DFD043/001 CCQC <品檢備註> 事項如下 . 【分切】郁潔曰：限重4~4.9噸，最後一顆可不依限重（不可超出 4.9噸） (RMK-E_CHIN) . 1.本單若塗裝背面漆一律改為REVERSE COATING 例外訂單如下敘述 (RMK00163) . 2.例外訂單為R字頭超低光澤與PVDF (＞25μ)，背面漆可改 NATURE COATING，但搭配底漆避免遮蓋性不佳 (RMK00163) . ★品檢注意！JIS&CNS 訂單必須每滿50噸一定要再做一次TEST (RMK00259) | 訂單:2501DFD043/001 TOL 無 <生產備註> 事項 | 【分切】郁潔曰：限重4~4.9噸，最後一顆可不依限重（不可超出 4.9噸）^^/CC1/CC2/CCQC/ <<.E_CHIN 2025/01/17 14:51.>> | 訂單 2501DFD043/001 修改記錄如下: 20250115 11:15:26 (22030) 退火碼: >> S1, 用途碼: >> CIA008, 背面標示: >> C814, 訂單背面顏色(五碼): >> BW73Y, 背面漆膜厚: >> 12.5, 背面漆塗漆型式幾塗幾烤: >> 2, 鉻酸鹽: >> Z, 訂單厚度: >> 0.52, 訂單重: >> 20, 重量容許率(下限): >> 10, 重量容許率(上限): >> 10, 訂單寬度: >> 914, 鍍製方式: >> AC, 鋼捲內徑: >> 508, 鋼捲下限重: >> 4, 鋼捲上限重: >> 4.9, 壓花條件碼: >> -, 表面花紋: >> R, 綠色識別碼: >> -, 印刷輥號: >> -, 產品代碼: >> PPGL, 皮膜碼: >> -, 單位別: >> M, 油品種類: >> Z, 塗油量: >> Z, 包裝代碼: >> D2 , 保護膜碼: >> -, 客戶試片取樣型式: >> -, 調質碼: >> S, 套筒碼: >> R , 規格: >> CGLC400-20, 製造標準: >> CNS, 表面處理劑種類: >> Z, 表面處理劑塗佈量: >> Z, 伸長率測試: >> N, 硬度測試碼: >> N, 抗拉強度測試: >> N, 降伏強度測試: >> N, 厚度變異: >> -1.4, 訂單正面顏色(五碼): >> SW336, 正面漆膜厚: >> 25, 正面漆塗漆型式幾塗幾烤: >> 2, 修邊碼: >> Y, 重量碼: >> AW, 鋼捲捲向: >> I, 鍍層碼: >> AZ150, | H:厚度偏薄
PPGL | 2501DFD043/002 | 1. 單捲限重檢核 (原料重:15~20, 分切困難:20, 單捲限重:4.00~4.90)(OFP00031)-{.不符.} | 1. 部分大陸料含B元素超過CNS規範管制，故請原料CNS規範之訂單不要配大陸料 (OFP00684)-{.不符.} | 1. 訂單若有厚度變異，冷軋厚度公差比照烤漆計算公式 , 但最小為 1/2 公差做設定 (OFP00254)-{.不符.} 2. "偏薄要求訂單" 鍍後厚度減 鍍後厚度下限需大於 0.02 MM,以免發生厚度不足狀況 (OFP00369)-{.不符.} 3. 部分大陸料含B元素超過CNS規範管制，故請原料CNS規範之訂單不要配大陸料 (OFP00684)-{.不符.} | 訂單:2501DFD043/002 CPL <生產備註> 事項如下 . 除HGI/ HGL 訂單邊緣不噴油. 其餘皆側緣噴油 (RMK00285) | 訂單:2501DFD043/002 CR1 <生產備註> 事項如下 . 完軋寬度超出管制值上限≦2mm時,冷軋繼續生產並填寫品質異常通報單給鍍鋅線,以便調整張力與板溫 (RMK00278) | 訂單:2501DFD043/002 CR2 <生產備註> 事項如下 . 完軋寬度超出管制值上限≦2mm時,冷軋繼續生產並填寫品質異常通報單給鍍鋅線,以便調整張力與板溫 (RMK00278) | 訂單:2501DFD043/002 CG1 <生產備註> 事項如下 . 平板類,鍍鋅生產時SKIN PASS & T/L 請依據鍍鋅標準規定生產 (RMK00100) . 鍍鋅表面不可有鋅痕、壓痕、凹陷、及刮傷 、應變痕等。 (RMK00100) . 出口鋼捲盤捲後目視不允許有鼓起. (RMK00100) | 訂單:2501DFD043/002 CG2 <生產備註> 事項如下 . 平板類,鍍鋅生產時SKIN PASS & T/L 請依據鍍鋅標準規定生產 (RMK00100) . 鍍鋅表面不可有鋅痕、壓痕、凹陷、及刮傷 、應變痕等。 (RMK00100) . 出口鋼捲盤捲後目視不允許有鼓起. (RMK00100) | 訂單:2501DFD043/002 CC1 <生產備註> 事項如下 . 【分切】郁潔曰：限重4~4.9噸，最後一顆可不依限重（不可超出 4.9噸） (RMK-E_CHIN) . 1.本單若塗裝背面漆一律改為REVERSE COATING 例外訂單如下敘述 (RMK00163) . 2.例外訂單為R字頭超低光澤與PVDF (＞25μ)，背面漆可改 NATURE COATING，但搭配底漆避免遮蓋性不佳 (RMK00163) . ★品檢注意！JIS&CNS 訂單必須每滿50噸一定要再做一次TEST (RMK00259) | 訂單:2501DFD043/002 CC2 <生產備註> 事項如下 . 【分切】郁潔曰：限重4~4.9噸，最後一顆可不依限重（不可超出 4.9噸） (RMK-E_CHIN) . 1.本單若塗裝背面漆一律改為REVERSE COATING 例外訂單如下敘述 (RMK00163) . 2.例外訂單為R字頭超低光澤與PVDF (＞25μ)，背面漆可改 NATURE COATING，但搭配底漆避免遮蓋性不佳 (RMK00163) . ★品檢注意！JIS&CNS 訂單必須每滿50噸一定要再做一次TEST (RMK00259) | 訂單:2501DFD043/002 RCL 無 <生產備註> 事項 | 訂單:2501DFD043/002 CCPK 無 <生產備註> 事項 | 訂單:2501DFD043/002 CGQC 無 <品檢備註> 事項 | 訂單:2501DFD043/002 CCQC <品檢備註> 事項如下 . 【分切】郁潔曰：限重4~4.9噸，最後一顆可不依限重（不可超出 4.9噸） (RMK-E_CHIN) . 1.本單若塗裝背面漆一律改為REVERSE COATING 例外訂單如下敘述 (RMK00163) . 2.例外訂單為R字頭超低光澤與PVDF (＞25μ)，背面漆可改 NATURE COATING，但搭配底漆避免遮蓋性不佳 (RMK00163) . ★品檢注意！JIS&CNS 訂單必須每滿50噸一定要再做一次TEST (RMK00259) | 訂單:2501DFD043/002 TOL 無 <生產備註> 事項 | 【分切】郁潔曰：限重4~4.9噸，最後一顆可不依限重（不可超出 4.9噸）^^/CC1/CC2/CCQC/^^ <<.E_CHIN 2025/01/17 14:51.>> | 訂單 2501DFD043/002 修改記錄如下: 20250115 11:15:33 (22030) 退火碼: >> S1, 用途碼: >> CIA008, 背面標示: >> C814, 訂單背面顏色(五碼): >> BW73Y, 背面漆膜厚: >> 12.5, 背面漆塗漆型式幾塗幾烤: >> 2, 鉻酸鹽: >> Z, 訂單厚度: >> 0.52, 訂單重: >> 35, 重量容許率(下限): >> 10, 重量容許率(上限): >> 10, 訂單寬度: >> 914, 鍍製方式: >> AC, 鋼捲內徑: >> 508, 鋼捲下限重: >> 4, 鋼捲上限重: >> 4.9, 壓花條件碼: >> -, 表面花紋: >> R, 綠色識別碼: >> -, 印刷輥號: >> -, 產品代碼: >> PPGL, 皮膜碼: >> -, 單位別: >> M, 油品種類: >> Z, 塗油量: >> Z, 包裝代碼: >> D2 , 保護膜碼: >> -, 客戶試片取樣型式: >> -, 調質碼: >> S, 套筒碼: >> R , 規格: >> CGLC400-20, 製造標準: >> CNS, 表面處理劑種類: >> Z, 表面處理劑塗佈量: >> Z, 伸長率測試: >> N, 硬度測試碼: >> N, 抗拉強度測試: >> N, 降伏強度測試: >> N, 厚度變異: >> -1.4, 訂單正面顏色(五碼): >> SY926, 正面漆膜厚: >> 25, 正面漆塗漆型式幾塗幾烤: >> 2, 修邊碼: >> Y, 重量碼: >> AW, 鋼捲捲向: >> I, 鍍層碼: >> AZ150, | H:厚度偏薄
PPGL | 2501DFD043/003 | 1. 單捲限重檢核 (原料重:15~20, 分切困難:20, 單捲限重:4.00~4.90)(OFP00031)-{.不符.} | 1. 部分大陸料含B元素超過CNS規範管制，故請原料CNS規範之訂單不要配大陸料 (OFP00684)-{.不符.} | 1. 訂單若有厚度變異，冷軋厚度公差比照烤漆計算公式 , 但最小為 1/2 公差做設定 (OFP00254)-{.不符.} 2. "偏薄要求訂單" 鍍後厚度減 鍍後厚度下限需大於 0.02 MM,以免發生厚度不足狀況 (OFP00369)-{.不符.} 3. 部分大陸料含B元素超過CNS規範管制，故請原料CNS規範之訂單不要配大陸料 (OFP00684)-{.不符.} | 訂單:2501DFD043/003 CPL <生產備註> 事項如下 . 除HGI/ HGL 訂單邊緣不噴油. 其餘皆側緣噴油 (RMK00285) | 訂單:2501DFD043/003 CR1 <生產備註> 事項如下 . 完軋寬度超出管制值上限≦2mm時,冷軋繼續生產並填寫品質異常通報單給鍍鋅線,以便調整張力與板溫 (RMK00278) | 訂單:2501DFD043/003 CR2 <生產備註> 事項如下 . 完軋寬度超出管制值上限≦2mm時,冷軋繼續生產並填寫品質異常通報單給鍍鋅線,以便調整張力與板溫 (RMK00278) | 訂單:2501DFD043/003 CG1 <生產備註> 事項如下 . 平板類,鍍鋅生產時SKIN PASS & T/L 請依據鍍鋅標準規定生產 (RMK00100) . 鍍鋅表面不可有鋅痕、壓痕、凹陷、及刮傷 、應變痕等。 (RMK00100) . 出口鋼捲盤捲後目視不允許有鼓起. (RMK00100) | 訂單:2501DFD043/003 CG2 <生產備註> 事項如下 . 平板類,鍍鋅生產時SKIN PASS & T/L 請依據鍍鋅標準規定生產 (RMK00100) . 鍍鋅表面不可有鋅痕、壓痕、凹陷、及刮傷 、應變痕等。 (RMK00100) . 出口鋼捲盤捲後目視不允許有鼓起. (RMK00100) | 訂單:2501DFD043/003 CC1 <生產備註> 事項如下 . 【分切】限重4~4.9噸，最後一顆可不依限重（不可超出 4.9噸） (RMK-YL_KUNG) . 1.本單若塗裝背面漆一律改為REVERSE COATING 例外訂單如下敘述 (RMK00163) . 2.例外訂單為R字頭超低光澤與PVDF (＞25μ)，背面漆可改 NATURE COATING，但搭配底漆避免遮蓋性不佳 (RMK00163) . ★品檢注意！JIS&CNS 訂單必須每滿50噸一定要再做一次TEST (RMK00259) . 【抽氣量】白色系在CC1生產時,FINISH抽氣量請設定250,如生產中發生色差b值異常升高,請股長再加大抽氣量因應 (RMK00560) | 訂單:2501DFD043/003 CC2 <生產備註> 事項如下 . 【分切】限重4~4.9噸，最後一顆可不依限重（不可超出 4.9噸） (RMK-YL_KUNG) . 1.本單若塗裝背面漆一律改為REVERSE COATING 例外訂單如下敘述 (RMK00163) . 2.例外訂單為R字頭超低光澤與PVDF (＞25μ)，背面漆可改 NATURE COATING，但搭配底漆避免遮蓋性不佳 (RMK00163) . ★品檢注意！JIS&CNS 訂單必須每滿50噸一定要再做一次TEST (RMK00259) . 【抽氣量】白色系在CC1生產時,FINISH抽氣量請設定250,如生產中發生色差b值異常升高,請股長再加大抽氣量因應 (RMK00560) | 訂單:2501DFD043/003 RCL 無 <生產備註> 事項 | 訂單:2501DFD043/003 CCPK 無 <生產備註> 事項 | 訂單:2501DFD043/003 CGQC 無 <品檢備註> 事項 | 訂單:2501DFD043/003 CCQC <品檢備註> 事項如下 . 【分切】限重4~4.9噸，最後一顆可不依限重（不可超出 4.9噸） (RMK-YL_KUNG) . 1.本單若塗裝背面漆一律改為REVERSE COATING 例外訂單如下敘述 (RMK00163) . 2.例外訂單為R字頭超低光澤與PVDF (＞25μ)，背面漆可改 NATURE COATING，但搭配底漆避免遮蓋性不佳 (RMK00163) . ★品檢注意！JIS&CNS 訂單必須每滿50噸一定要再做一次TEST (RMK00259) | 訂單:2501DFD043/003 TOL 無 <生產備註> 事項 | 【分切】限重4~4.9噸，最後一顆可不依限重（不可超出 4.9噸）^^/CC1/CC2/CCQC/ <<.YL_KUNG 2025/02/07 11:44.>> | 訂單 2501DFD043/003 修改記錄如下: 20250205 15:10:19 (22030) 退火碼: >> S1, 用途碼: >> CIA008, 背面標示: >> C814, 訂單背面顏色(五碼): >> BW73Y, 背面漆膜厚: >> 12.5, 背面漆塗漆型式幾塗幾烤: >> 2, 鉻酸鹽: >> Z, 訂單厚度: >> 0.52, 訂單重: >> 35, 重量容許率(下限): >> 10, 重量容許率(上限): >> 10, 訂單寬度: >> 914, 鍍製方式: >> AC, 鋼捲內徑: >> 508, 鋼捲下限重: >> 4, 鋼捲上限重: >> 4.9, 壓花條件碼: >> -, 表面花紋: >> R, 綠色識別碼: >> -, 印刷輥號: >> -, 產品代碼: >> PPGL, 皮膜碼: >> -, 單位別: >> M, 油品種類: >> Z, 塗油量: >> Z, 包裝代碼: >> D2 , 保護膜碼: >> -, 客戶試片取樣數量: >> 0, 客戶試片取樣型式: >> -, 調質碼: >> S, 套筒碼: >> R , 規格: >> CGLC400-20, 製造標準: >> CNS, 表面處理劑種類: >> Z, 表面處理劑塗佈量: >> Z, 伸長率測試: >> N, 硬度測試碼: >> N, 抗拉強度測試: >> N, 降伏強度測試: >> N, 厚度變異: >> -1.4, 訂單正面顏色(五碼): >> SW336, 正面漆膜厚: >> 25, 正面漆塗漆型式幾塗幾烤: >> 2, 修邊碼: >> Y, 重量碼: >> AW, 鋼捲捲向: >> I, 鍍層碼: >> AZ150, | H:厚度偏薄
PPGL | 2501DFD043/004 | 1. 單捲限重檢核 (原料重:15~20, 分切困難:20, 單捲限重:4.00~4.90)(OFP00031)-{.不符.} | 1. 部分大陸料含B元素超過CNS規範管制，故請原料CNS規範之訂單不要配大陸料 (OFP00684)-{.不符.} | 1. 訂單若有厚度變異，冷軋厚度公差比照烤漆計算公式 , 但最小為 1/2 公差做設定 (OFP00254)-{.不符.} 2. "偏薄要求訂單" 鍍後厚度減 鍍後厚度下限需大於 0.02 MM,以免發生厚度不足狀況 (OFP00369)-{.不符.} 3. 部分大陸料含B元素超過CNS規範管制，故請原料CNS規範之訂單不要配大陸料 (OFP00684)-{.不符.} | 訂單:2501DFD043/004 CPL <生產備註> 事項如下 . 除HGI/ HGL 訂單邊緣不噴油. 其餘皆側緣噴油 (RMK00285) | 訂單:2501DFD043/004 CR1 <生產備註> 事項如下 . 完軋寬度超出管制值上限≦2mm時,冷軋繼續生產並填寫品質異常通報單給鍍鋅線,以便調整張力與板溫 (RMK00278) | 訂單:2501DFD043/004 CR2 <生產備註> 事項如下 . 完軋寬度超出管制值上限≦2mm時,冷軋繼續生產並填寫品質異常通報單給鍍鋅線,以便調整張力與板溫 (RMK00278) | 訂單:2501DFD043/004 CG1 <生產備註> 事項如下 . 平板類,鍍鋅生產時SKIN PASS & T/L 請依據鍍鋅標準規定生產 (RMK00100) . 鍍鋅表面不可有鋅痕、壓痕、凹陷、及刮傷 、應變痕等。 (RMK00100) . 出口鋼捲盤捲後目視不允許有鼓起. (RMK00100) | 訂單:2501DFD043/004 CG2 <生產備註> 事項如下 . 平板類,鍍鋅生產時SKIN PASS & T/L 請依據鍍鋅標準規定生產 (RMK00100) . 鍍鋅表面不可有鋅痕、壓痕、凹陷、及刮傷 、應變痕等。 (RMK00100) . 出口鋼捲盤捲後目視不允許有鼓起. (RMK00100) | 訂單:2501DFD043/004 CC1 <生產備註> 事項如下 . 【分切】限重4~4.9噸，最後一顆可不依限重（不可超出 4.9噸） (RMK-YL_KUNG) . 1.本單若塗裝背面漆一律改為REVERSE COATING 例外訂單如下敘述 (RMK00163) . 2.例外訂單為R字頭超低光澤與PVDF (＞25μ)，背面漆可改 NATURE COATING，但搭配底漆避免遮蓋性不佳 (RMK00163) . ★品檢注意！JIS&CNS 訂單必須每滿50噸一定要再做一次TEST (RMK00259) | 訂單:2501DFD043/004 CC2 <生產備註> 事項如下 . 【分切】限重4~4.9噸，最後一顆可不依限重（不可超出 4.9噸） (RMK-YL_KUNG) . 1.本單若塗裝背面漆一律改為REVERSE COATING 例外訂單如下敘述 (RMK00163) . 2.例外訂單為R字頭超低光澤與PVDF (＞25μ)，背面漆可改 NATURE COATING，但搭配底漆避免遮蓋性不佳 (RMK00163) . ★品檢注意！JIS&CNS 訂單必須每滿50噸一定要再做一次TEST (RMK00259) | 訂單:2501DFD043/004 RCL 無 <生產備註> 事項 | 訂單:2501DFD043/004 CCPK 無 <生產備註> 事項 | 訂單:2501DFD043/004 CGQC 無 <品檢備註> 事項 | 訂單:2501DFD043/004 CCQC <品檢備註> 事項如下 . 【分切】限重4~4.9噸，最後一顆可不依限重（不可超出 4.9噸） (RMK-YL_KUNG) . 1.本單若塗裝背面漆一律改為REVERSE COATING 例外訂單如下敘述 (RMK00163) . 2.例外訂單為R字頭超低光澤與PVDF (＞25μ)，背面漆可改 NATURE COATING，但搭配底漆避免遮蓋性不佳 (RMK00163) . ★品檢注意！JIS&CNS 訂單必須每滿50噸一定要再做一次TEST (RMK00259) | 訂單:2501DFD043/004 TOL 無 <生產備註> 事項 | 【分切】限重4~4.9噸，最後一顆可不依限重（不可超出 4.9噸）^^/CC1/CC2/CCQC/ <<.YL_KUNG 2025/02/07 11:50.>> | 訂單 2501DFD043/004 修改記錄如下: 20250205 15:10:22 (22030) 退火碼: >> S1, 用途碼: >> CIA008, 背面標示: >> C814, 訂單背面顏色(五碼): >> BW73Y, 背面漆膜厚: >> 12.5, 背面漆塗漆型式幾塗幾烤: >> 2, 鉻酸鹽: >> Z, 訂單厚度: >> 0.52, 訂單重: >> 10, 重量容許率(下限): >> 10, 重量容許率(上限): >> 10, 訂單寬度: >> 914, 鍍製方式: >> AC, 鋼捲內徑: >> 508, 鋼捲下限重: >> 4, 鋼捲上限重: >> 4.9, 壓花條件碼: >> -, 表面花紋: >> R, 綠色識別碼: >> -, 印刷輥號: >> -, 產品代碼: >> PPGL, 皮膜碼: >> -, 單位別: >> M, 油品種類: >> Z, 塗油量: >> Z, 包裝代碼: >> D2 , 保護膜碼: >> -, 客戶試片取樣數量: >> 0, 客戶試片取樣型式: >> -, 調質碼: >> S, 套筒碼: >> R , 規格: >> CGLC400-20, 製造標準: >> CNS, 表面處理劑種類: >> Z, 表面處理劑塗佈量: >> Z, 伸長率測試: >> N, 硬度測試碼: >> N, 抗拉強度測試: >> N, 降伏強度測試: >> N, 厚度變異: >> -1.4, 訂單正面顏色(五碼): >> SY926, 正面漆膜厚: >> 25, 正面漆塗漆型式幾塗幾烤: >> 2, 修邊碼: >> Y, 重量碼: >> AW, 鋼捲捲向: >> I, 鍍層碼: >> AZ150, | H:厚度偏薄
PPGL | 2501DFD044/001 | 1. 提醒：訂單厚度＜0.261，若BK 膜厚＞20U必須與TDCC討論。確認OK可不用理會 (OFP00332)-{.不符.} | 1. 部分大陸料含B元素超過CNS規範管制，故請原料CNS規範之訂單不要配大陸料 (OFP00684)-{.不符.} | 1. 訂單若有厚度變異，冷軋厚度公差比照烤漆計算公式 , 但最小為 1/2 公差做設定 (OFP00254)-{.不符.} 2. 提醒：訂單厚度＜0.261，若BK 膜厚＞20U必須與TDCC討論。確認OK可不用理會 (OFP00332)-{.不符.} 3. "偏薄要求訂單" 鍍後厚度減 鍍後厚度下限需大於 0.02 MM,以免發生厚度不足狀況 (OFP00369)-{.不符.} 4. 部分大陸料含B元素超過CNS規範管制，故請原料CNS規範之訂單不要配大陸料 (OFP00684)-{.不符.} 5. 用途別對應選配碼不符 (用途碼:COR004, 選配碼:- 不符)(OFP00030)-{.不符.} | 訂單:2501DFD044/001 CPL <生產備註> 事項如下 . 除HGI/ HGL 訂單邊緣不噴油. 其餘皆側緣噴油 (RMK00285) . CNS AZ50 鍍層相當於 SYSCO AZ050 鍍層 (RMK00294) | 訂單:2501DFD044/001 CR1 <生產備註> 事項如下 . 【寬度公差】因本規格適用寬度公差 0～+5，因此比照ASTM設定 (RMK-E_CHIN) . CNS AZ50 鍍層相當於 SYSCO AZ050 鍍層 (RMK00294) | 訂單:2501DFD044/001 CR2 <生產備註> 事項如下 . 【寬度公差】因本規格適用寬度公差 0～+5，因此比照ASTM設定 (RMK-E_CHIN) . CNS AZ50 鍍層相當於 SYSCO AZ050 鍍層 (RMK00294) | 訂單:2501DFD044/001 CG1 <生產備註> 事項如下 . 【寬度公差】因本規格適用寬度公差 0～+5，因此比照ASTM設定 (RMK-E_CHIN) . CNS AZ50 鍍層相當於 SYSCO AZ050 鍍層 (RMK00294) | 訂單:2501DFD044/001 CG2 <生產備註> 事項如下 . 【寬度公差】因本規格適用寬度公差 0～+5，因此比照ASTM設定 (RMK-E_CHIN) . CNS AZ50 鍍層相當於 SYSCO AZ050 鍍層 (RMK00294) | 訂單:2501DFD044/001 CC1 <生產備註> 事項如下 . 【寬度公差】因本規格適用寬度公差 0～+5，因此比照ASTM設定 (RMK-E_CHIN) . 若冷軋厚度≦0.3MM,且未加鋼套筒,請出口主操加貼"請勿堆疊"標籤 (RMK00070) . 1.本單若塗裝背面漆一律改為REVERSE COATING 例外訂單如下敘述 (RMK00163) . 2.例外訂單為R字頭超低光澤與PVDF (＞25μ)，背面漆可改 NATURE COATING，但搭配底漆避免遮蓋性不佳 (RMK00163) . ★品檢注意！JIS&CNS 訂單必須每滿50噸一定要再做一次TEST (RMK00259) . ** 正面噴字需管制在距板邊30mm內, 頭板、降速看板及尾板需量測噴字距板邊距離, NG時請暫留。 (RMK00358) . 【品檢】屋頂背板鋼捲缺陷之處理原則如下: (RMK00358) . 【品檢】1.鋼捲中間部份嚴重明顯缺陷(如塗佈不均,浮色,烘烤過度等目視明顯缺陷)一律不允許折讓處理,請先暫留鋼捲,並詳實記錄缺陷. (RMK00358) . 【品檢】2.外圈缺陷一律切除. (RMK00358) . 【品檢】3.內圈缺陷低於10米折讓處理,超過10米送RCL缺陷切除 (RMK00358) . 請參考歷史塗裝條件對應色差值，調整1W0862單一MASS(不含底漆)以不低於標準 85%為底線，以達到△ L 管制±0.5 以內的目標 (RMK00399) . 【抽氣量】白色系在CC1生產時,FINISH抽氣量請設定250,如生產中發生色差b值異常升高,請股長再加大抽氣量因應 (RMK00560) . 【背標正面噴印塗裝黏度】正面噴字之1W0862產品，其1W0862黏度需要45秒↑，避免噴字拖痕 (RMK00628) | 訂單:2501DFD044/001 CC2 <生產備註> 事項如下 . 【寬度公差】因本規格適用寬度公差 0～+5，因此比照ASTM設定 (RMK-E_CHIN) . 若冷軋厚度≦0.3MM,且未加鋼套筒,請出口主操加貼"請勿堆疊"標籤 (RMK00070) . 1.本單若塗裝背面漆一律改為REVERSE COATING 例外訂單如下敘述 (RMK00163) . 2.例外訂單為R字頭超低光澤與PVDF (＞25μ)，背面漆可改 NATURE COATING，但搭配底漆避免遮蓋性不佳 (RMK00163) . ★品檢注意！JIS&CNS 訂單必須每滿50噸一定要再做一次TEST (RMK00259) . ** 正面噴字需管制在距板邊30mm內, 頭板、降速看板及尾板需量測噴字距板邊距離, NG時請暫留。 (RMK00358) . 【品檢】屋頂背板鋼捲缺陷之處理原則如下: (RMK00358) . 【品檢】1.鋼捲中間部份嚴重明顯缺陷(如塗佈不均,浮色,烘烤過度等目視明顯缺陷)一律不允許折讓處理,請先暫留鋼捲,並詳實記錄缺陷. (RMK00358) . 【品檢】2.外圈缺陷一律切除. (RMK00358) . 【品檢】3.內圈缺陷低於10米折讓處理,超過10米送RCL缺陷切除 (RMK00358) . 請參考歷史塗裝條件對應色差值，調整1W0862單一MASS(不含底漆)以不低於標準 85%為底線，以達到△ L 管制±0.5 以內的目標 (RMK00399) . 【抽氣量】白色系在CC1生產時,FINISH抽氣量請設定250,如生產中發生色差b值異常升高,請股長再加大抽氣量因應 (RMK00560) . 【背標正面噴印塗裝黏度】正面噴字之1W0862產品，其1W0862黏度需要45秒↑，避免噴字拖痕 (RMK00628) | 訂單:2501DFD044/001 RCL 無 <生產備註> 事項 | 訂單:2501DFD044/001 CCPK 無 <生產備註> 事項 | 訂單:2501DFD044/001 CGQC <品檢備註> 事項如下 . 【寬度公差】因本規格適用寬度公差 0～+5，因此比照ASTM設定 (RMK-E_CHIN) . CNS AZ50 鍍層相當於 SYSCO AZ050 鍍層 (RMK00294) | 訂單:2501DFD044/001 CCQC <品檢備註> 事項如下 . 【寬度公差】因本規格適用寬度公差 0～+5，因此比照ASTM設定 (RMK-E_CHIN) . 1.本單若塗裝背面漆一律改為REVERSE COATING 例外訂單如下敘述 (RMK00163) . 2.例外訂單為R字頭超低光澤與PVDF (＞25μ)，背面漆可改 NATURE COATING，但搭配底漆避免遮蓋性不佳 (RMK00163) . ★品檢注意！JIS&CNS 訂單必須每滿50噸一定要再做一次TEST (RMK00259) . ** 正面噴字需管制在距板邊30mm內, 頭板、降速看板及尾板需量測噴字距板邊距離, NG時請暫留。 (RMK00358) . 【品檢】屋頂背板鋼捲缺陷之處理原則如下: (RMK00358) . 【品檢】1.鋼捲中間部份嚴重明顯缺陷(如塗佈不均,浮色,烘烤過度等目視明顯缺陷)一律不允許折讓處理,請先暫留鋼捲,並詳實記錄缺陷. (RMK00358) . 【品檢】2.外圈缺陷一律切除. (RMK00358) . 【品檢】3.內圈缺陷低於10米折讓處理,超過10米送RCL缺陷切除 (RMK00358) . 請參考歷史塗裝條件對應色差值，調整1W0862單一MASS(不含底漆)以不低於標準 85%為底線，以達到△ L 管制±0.5 以內的目標 (RMK00399) . 【背標正面噴印塗裝黏度】正面噴字之1W0862產品，其1W0862黏度需要45秒↑，避免噴字拖痕 (RMK00628) | 訂單:2501DFD044/001 TOL 無 <生產備註> 事項 | 【寬度公差】因本規格適用寬度公差 0～+5，因此比照ASTM設定^^/CR1/CR2/CG1/CG2/CC1/CC2/CGQC/CCQC/ <<.E_CHIN 2025/01/14 08:41.>> | 訂單 2501DFD044/001 修改記錄如下: 20250113 11:56:50 (24025) 退火碼: >> S1, 用途碼: >> COR004, 背面標示: >> CT01, 訂單背面顏色(五碼): >> BW736, 背面漆膜厚: >> NOM, 背面漆塗漆型式幾塗幾烤: >> 1, 鉻酸鹽: >> Z, 訂單厚度: >> 0.216, 訂單重: >> 100, 重量容許率(下限): >> 10, 重量容許率(上限): >> 10, 訂單寬度: >> 890, 鍍製方式: >> BC, 鋼捲內徑: >> 508, 鋼捲下限重: >> 3, 鋼捲上限重: >> 5, 壓花條件碼: >> -, 表面花紋: >> R, 綠色識別碼: >> -, 印刷輥號: >> -, 產品代碼: >> PPGL, 皮膜碼: >> -, 單位別: >> M, 油品種類: >> Z, 塗油量: >> Z, 包裝代碼: >> D4 , 保護膜碼: >> -, 客戶試片取樣型式: >> -, 調質碼: >> S, 套筒碼: >> P , 規格: >> CGLCC-10, 製造標準: >> CNS, 表面處理劑種類: >> Z, 表面處理劑塗佈量: >> Z, 伸長率測試: >> N, 硬度測試碼: >> N, 抗拉強度測試: >> N, 降伏強度測試: >> N, 厚度變異: >> -8, 訂單正面顏色(五碼): >> 1W086, 正面漆膜厚: >> NOM, 正面漆塗漆型式幾塗幾烤: >> 2, 修邊碼: >> Y, 重量碼: >> AW, 鋼捲捲向: >> I, 鍍層碼: >> AZ50, | H:厚度偏薄
PPSUS | 2501DFD045/001 |  |  | 1. PPSUS&PPAL 單位長度(M/T)要自己算完後修改 SOP內容。RD洗衣機外殼用可用 -0.04～0 去算 (OFP00649)-{.不符.} | 訂單:2501DFD045/001 CPL 無 <生產備註> 事項 | 訂單:2501DFD045/001 CR1 無 <生產備註> 事項 | 訂單:2501DFD045/001 CR2 無 <生產備註> 事項 | 訂單:2501DFD045/001 CG1 無 <生產備註> 事項 | 訂單:2501DFD045/001 CG2 無 <生產備註> 事項 | 訂單:2501DFD045/001 CC1 <生產備註> 事項如下 . 1.入口板厚以平凸分釐卡量測,其W/D距板邊10mm處量測 (RMK00619) . 2.入口急峻度≦0.7%，毛邊(雙平頭分釐卡)≦30μm(一定要落實記錄，以作為品質追蹤依據) (RMK00619) . 3.出/入口鼓起≦0.5mm超出管制規格請TSD送RCL確認板形 (RMK00619) . 4.前處理皮膜Si=14±5 mg/m2於CC2品檢室Twin-X:NRC350-Si(SUS304)檢測 (RMK00619) . 5.其餘品質管制若無特別註明，則以對應的烤漆產品用途管制 (RMK00619) . 6.【捲取+套桶】出口一律 STAGGER 捲取，並使用比訂單寬度"加寬"的套桶（一般為"P"，超低光澤與印刷為"S"） (RMK00619) | 訂單:2501DFD045/001 CC2 <生產備註> 事項如下 . 1.入口板厚以平凸分釐卡量測,其W/D距板邊10mm處量測 (RMK00619) . 2.入口急峻度≦0.7%，毛邊(雙平頭分釐卡)≦30μm(一定要落實記錄，以作為品質追蹤依據) (RMK00619) . 3.出/入口鼓起≦0.5mm超出管制規格請TSD送RCL確認板形 (RMK00619) . 4.前處理皮膜Si=14±5 mg/m2於CC2品檢室Twin-X:NRC350-Si(SUS304)檢測 (RMK00619) . 5.其餘品質管制若無特別註明，則以對應的烤漆產品用途管制 (RMK00619) . 6.【捲取+套桶】出口一律 STAGGER 捲取，並使用比訂單寬度"加寬"的套桶（一般為"P"，超低光澤與印刷為"S"） (RMK00619) | 訂單:2501DFD045/001 RCL 無 <生產備註> 事項 | 訂單:2501DFD045/001 CCPK 無 <生產備註> 事項 | 訂單:2501DFD045/001 CGQC 無 <品檢備註> 事項 | 訂單:2501DFD045/001 CCQC <品檢備註> 事項如下 . 1.入口板厚以平凸分釐卡量測,其W/D距板邊10mm處量測 (RMK00619) . 2.入口急峻度≦0.7%，毛邊(雙平頭分釐卡)≦30μm(一定要落實記錄，以作為品質追蹤依據) (RMK00619) . 3.出/入口鼓起≦0.5mm超出管制規格請TSD送RCL確認板形 (RMK00619) . 4.前處理皮膜Si=14±5 mg/m2於CC2品檢室Twin-X:NRC350-Si(SUS304)檢測 (RMK00619) . 5.其餘品質管制若無特別註明，則以對應的烤漆產品用途管制 (RMK00619) . 6.【捲取+套桶】出口一律 STAGGER 捲取，並使用比訂單寬度"加寬"的套桶（一般為"P"，超低光澤與印刷為"S"） (RMK00619) | 訂單:2501DFD045/001 TOL 無 <生產備註> 事項 |  | 訂單 2501DFD045/001 修改記錄如下: 20250113 15:53:00 (24025) 退火碼: >> S1, 用途碼: >> CIA008, 背面標示: >> C989, 訂單背面顏色(五碼): >> BW73Y, 背面漆膜厚: >> 12.5, 背面漆塗漆型式幾塗幾烤: >> 2, 鉻酸鹽: >> Z, 訂單厚度: >> 0.36, 訂單重: >> 30, 重量容許率(下限): >> 10, 重量容許率(上限): >> 10, 訂單寬度: >> 914, 鍍製方式: >> BC, 鋼捲內徑: >> 508, 鋼捲下限重: >> 3, 鋼捲上限重: >> 5, 壓花條件碼: >> -, 表面花紋: >> -, 綠色識別碼: >> -, 印刷輥號: >> -, 產品代碼: >> PPSUS, 皮膜碼: >> -, 單位別: >> M, 油品種類: >> Z, 塗油量: >> Z, 包裝代碼: >> A3 , 保護膜碼: >> -, 客戶試片取樣型式: >> -, 調質碼: >> S, 套筒碼: >> R , 規格: >> CSUS304-20, 製造標準: >> SYSCO, 表面處理劑種類: >> Z, 表面處理劑塗佈量: >> Z, 伸長率測試: >> N, 硬度測試碼: >> N, 抗拉強度測試: >> N, 降伏強度測試: >> N, 訂單正面顏色(五碼): >> 1C460, 正面漆膜厚: >> 25, 正面漆塗漆型式幾塗幾烤: >> 2, 修邊碼: >> Y, 重量碼: >> AW, 鋼捲捲向: >> I, 鍍層碼: >> -, 20250113 16:49:37 (24025) 套筒碼: R >> P , | *:
PPSUS | 2501DFD045/002 |  |  | 1. PPSUS&PPAL 單位長度(M/T)要自己算完後修改 SOP內容。RD洗衣機外殼用可用 -0.04～0 去算 (OFP00649)-{.不符.} | 訂單:2501DFD045/002 CPL 無 <生產備註> 事項 | 訂單:2501DFD045/002 CR1 無 <生產備註> 事項 | 訂單:2501DFD045/002 CR2 無 <生產備註> 事項 | 訂單:2501DFD045/002 CG1 <生產備註> 事項如下 . 瓦形屋頂用 注意鍍層控制範圍：min=標準值，Max=標準值+30 (RMK00103) . 因成形性需求故鍍層量有上限管制，排程變換前後一顆分切請U3暫留，待產線確認鍍層量後再行處置。 (RMK00103) | 訂單:2501DFD045/002 CG2 <生產備註> 事項如下 . 瓦形屋頂用 注意鍍層控制範圍：min=標準值，Max=標準值+30 (RMK00103) . 因成形性需求故鍍層量有上限管制，排程變換前後一顆分切請U3暫留，待產線確認鍍層量後再行處置。 (RMK00103) | 訂單:2501DFD045/002 CC1 <生產備註> 事項如下 . 超低光澤產品,色差計塗佈量依據5+20U為基準。RYF89 以5+22U為基準。 (RMK00103) . 請出口人員貼上"請勿堆疊"紅色標簽. (RMK00103) . R字頭色碼 MASS 目標100%~115%之間. (RMK00103) . R字頭色碼塗佈量須在20U以上,不然會有白色點狀(繩紋),已被客戶訴賠. (RMK00103) . 捲起單位張力請加大至 5.5（有另行備註要求張力設定時，依另行備註需求設定）） (RMK00103) . 1.入口板厚以平凸分釐卡量測,其W/D距板邊10mm處量測 (RMK00619) . 2.入口急峻度≦0.7%，毛邊(雙平頭分釐卡)≦30μm(一定要落實記錄，以作為品質追蹤依據) (RMK00619) . 3.出/入口鼓起≦0.5mm超出管制規格請TSD送RCL確認板形 (RMK00619) . 4.前處理皮膜Si=14±5 mg/m2於CC2品檢室Twin-X:NRC350-Si(SUS304)檢測 (RMK00619) . 5.其餘品質管制若無特別註明，則以對應的烤漆產品用途管制 (RMK00619) . 6.【捲取+套桶】出口一律 STAGGER 捲取，並使用比訂單寬度"加寬"的套桶（一般為"P"，超低光澤與印刷為"S"） (RMK00619) | 訂單:2501DFD045/002 CC2 <生產備註> 事項如下 . 超低光澤產品,色差計塗佈量依據5+20U為基準。RYF89 以5+22U為基準。 (RMK00103) . 請出口人員貼上"請勿堆疊"紅色標簽. (RMK00103) . R字頭色碼 MASS 目標100%~115%之間. (RMK00103) . R字頭色碼塗佈量須在20U以上,不然會有白色點狀(繩紋),已被客戶訴賠. (RMK00103) . 1.入口板厚以平凸分釐卡量測,其W/D距板邊10mm處量測 (RMK00619) . 2.入口急峻度≦0.7%，毛邊(雙平頭分釐卡)≦30μm(一定要落實記錄，以作為品質追蹤依據) (RMK00619) . 3.出/入口鼓起≦0.5mm超出管制規格請TSD送RCL確認板形 (RMK00619) . 4.前處理皮膜Si=14±5 mg/m2於CC2品檢室Twin-X:NRC350-Si(SUS304)檢測 (RMK00619) . 5.其餘品質管制若無特別註明，則以對應的烤漆產品用途管制 (RMK00619) . 6.【捲取+套桶】出口一律 STAGGER 捲取，並使用比訂單寬度"加寬"的套桶（一般為"P"，超低光澤與印刷為"S"） (RMK00619) | 訂單:2501DFD045/002 RCL 無 <生產備註> 事項 | 訂單:2501DFD045/002 CCPK 無 <生產備註> 事項 | 訂單:2501DFD045/002 CGQC <品檢備註> 事項如下 . 瓦形屋頂用 注意鍍層控制範圍：min=標準值，Max=標準值+30 (RMK00103) | 訂單:2501DFD045/002 CCQC <品檢備註> 事項如下 . 超低光澤產品,色差計塗佈量依據5+20U為基準。RYF89 以5+22U為基準。 (RMK00103) . R字頭色碼 MASS 目標100%~115%之間. (RMK00103) . 1.入口板厚以平凸分釐卡量測,其W/D距板邊10mm處量測 (RMK00619) . 2.入口急峻度≦0.7%，毛邊(雙平頭分釐卡)≦30μm(一定要落實記錄，以作為品質追蹤依據) (RMK00619) . 3.出/入口鼓起≦0.5mm超出管制規格請TSD送RCL確認板形 (RMK00619) . 4.前處理皮膜Si=14±5 mg/m2於CC2品檢室Twin-X:NRC350-Si(SUS304)檢測 (RMK00619) . 5.其餘品質管制若無特別註明，則以對應的烤漆產品用途管制 (RMK00619) . 6.【捲取+套桶】出口一律 STAGGER 捲取，並使用比訂單寬度"加寬"的套桶（一般為"P"，超低光澤與印刷為"S"） (RMK00619) | 訂單:2501DFD045/002 TOL 無 <生產備註> 事項 |  | 訂單 2501DFD045/002 修改記錄如下: 20250113 15:53:06 (24025) 退火碼: >> S1, 用途碼: >> CIA008, 背面標示: >> C989, 訂單背面顏色(五碼): >> BW73Y, 背面漆膜厚: >> 12.5, 背面漆塗漆型式幾塗幾烤: >> 2, 鉻酸鹽: >> Z, 訂單厚度: >> 0.36, 訂單重: >> 30, 重量容許率(下限): >> 10, 重量容許率(上限): >> 10, 訂單寬度: >> 914, 鍍製方式: >> BC, 鋼捲內徑: >> 508, 鋼捲下限重: >> 3, 鋼捲上限重: >> 5, 壓花條件碼: >> -, 表面花紋: >> -, 綠色識別碼: >> -, 印刷輥號: >> -, 產品代碼: >> PPSUS, 皮膜碼: >> -, 單位別: >> M, 油品種類: >> Z, 塗油量: >> Z, 包裝代碼: >> A3 , 保護膜碼: >> -, 客戶試片取樣型式: >> -, 調質碼: >> S, 套筒碼: >> S , 規格: >> CSUS304-20, 製造標準: >> SYSCO, 表面處理劑種類: >> Z, 表面處理劑塗佈量: >> Z, 伸長率測試: >> N, 硬度測試碼: >> N, 抗拉強度測試: >> N, 降伏強度測試: >> N, 訂單正面顏色(五碼): >> RYF89, 正面漆膜厚: >> 25, 正面漆塗漆型式幾塗幾烤: >> 2, 修邊碼: >> Y, 重量碼: >> AW, 鋼捲捲向: >> I, 鍍層碼: >> -, | *:
PPSUS | 2501DFD045/003 |  |  | 1. PPSUS&PPAL 單位長度(M/T)要自己算完後修改 SOP內容。RD洗衣機外殼用可用 -0.04～0 去算 (OFP00649)-{.不符.} | 訂單:2501DFD045/003 CPL 無 <生產備註> 事項 | 訂單:2501DFD045/003 CR1 無 <生產備註> 事項 | 訂單:2501DFD045/003 CR2 無 <生產備註> 事項 | 訂單:2501DFD045/003 CG1 無 <生產備註> 事項 | 訂單:2501DFD045/003 CG2 無 <生產備註> 事項 | 訂單:2501DFD045/003 CC1 <生產備註> 事項如下 . 1.入口板厚以平凸分釐卡量測,其W/D距板邊10mm處量測 (RMK00619) . 2.入口急峻度≦0.7%，毛邊(雙平頭分釐卡)≦30μm(一定要落實記錄，以作為品質追蹤依據) (RMK00619) . 3.出/入口鼓起≦0.5mm超出管制規格請TSD送RCL確認板形 (RMK00619) . 4.前處理皮膜Si=14±5 mg/m2於CC2品檢室Twin-X:NRC350-Si(SUS304)檢測 (RMK00619) . 5.其餘品質管制若無特別註明，則以對應的烤漆產品用途管制 (RMK00619) . 6.【捲取+套桶】出口一律 STAGGER 捲取，並使用比訂單寬度"加寬"的套桶（一般為"P"，超低光澤與印刷為"S"） (RMK00619) | 訂單:2501DFD045/003 CC2 <生產備註> 事項如下 . 1.入口板厚以平凸分釐卡量測,其W/D距板邊10mm處量測 (RMK00619) . 2.入口急峻度≦0.7%，毛邊(雙平頭分釐卡)≦30μm(一定要落實記錄，以作為品質追蹤依據) (RMK00619) . 3.出/入口鼓起≦0.5mm超出管制規格請TSD送RCL確認板形 (RMK00619) . 4.前處理皮膜Si=14±5 mg/m2於CC2品檢室Twin-X:NRC350-Si(SUS304)檢測 (RMK00619) . 5.其餘品質管制若無特別註明，則以對應的烤漆產品用途管制 (RMK00619) . 6.【捲取+套桶】出口一律 STAGGER 捲取，並使用比訂單寬度"加寬"的套桶（一般為"P"，超低光澤與印刷為"S"） (RMK00619) | 訂單:2501DFD045/003 RCL 無 <生產備註> 事項 | 訂單:2501DFD045/003 CCPK 無 <生產備註> 事項 | 訂單:2501DFD045/003 CGQC 無 <品檢備註> 事項 | 訂單:2501DFD045/003 CCQC <品檢備註> 事項如下 . 1.入口板厚以平凸分釐卡量測,其W/D距板邊10mm處量測 (RMK00619) . 2.入口急峻度≦0.7%，毛邊(雙平頭分釐卡)≦30μm(一定要落實記錄，以作為品質追蹤依據) (RMK00619) . 3.出/入口鼓起≦0.5mm超出管制規格請TSD送RCL確認板形 (RMK00619) . 4.前處理皮膜Si=14±5 mg/m2於CC2品檢室Twin-X:NRC350-Si(SUS304)檢測 (RMK00619) . 5.其餘品質管制若無特別註明，則以對應的烤漆產品用途管制 (RMK00619) . 6.【捲取+套桶】出口一律 STAGGER 捲取，並使用比訂單寬度"加寬"的套桶（一般為"P"，超低光澤與印刷為"S"） (RMK00619) | 訂單:2501DFD045/003 TOL 無 <生產備註> 事項 |  | 訂單 2501DFD045/003 修改記錄如下: 20250113 15:53:12 (24025) 退火碼: >> S1, 用途碼: >> CIA008, 背面標示: >> C989, 訂單背面顏色(五碼): >> BW73Y, 背面漆膜厚: >> 12.5, 背面漆塗漆型式幾塗幾烤: >> 2, 鉻酸鹽: >> Z, 訂單厚度: >> 0.36, 訂單重: >> 30, 重量容許率(下限): >> 10, 重量容許率(上限): >> 10, 訂單寬度: >> 914, 鍍製方式: >> BC, 鋼捲內徑: >> 508, 鋼捲下限重: >> 3, 鋼捲上限重: >> 5, 壓花條件碼: >> -, 表面花紋: >> -, 綠色識別碼: >> -, 印刷輥號: >> -, 產品代碼: >> PPSUS, 皮膜碼: >> -, 單位別: >> M, 油品種類: >> Z, 塗油量: >> Z, 包裝代碼: >> A3 , 保護膜碼: >> -, 客戶試片取樣型式: >> -, 調質碼: >> S, 套筒碼: >> R , 規格: >> CSUS304-20, 製造標準: >> SYSCO, 表面處理劑種類: >> Z, 表面處理劑塗佈量: >> Z, 伸長率測試: >> N, 硬度測試碼: >> N, 抗拉強度測試: >> N, 降伏強度測試: >> N, 訂單正面顏色(五碼): >> 2Y730, 正面漆膜厚: >> 25, 正面漆塗漆型式幾塗幾烤: >> 2, 修邊碼: >> Y, 重量碼: >> AW, 鋼捲捲向: >> I, 鍍層碼: >> -, 20250113 16:49:47 (24025) 套筒碼: R >> P , | *:
PPSUS | 2501DFD046/001 |  |  | 1. PPSUS&PPAL 單位長度(M/T)要自己算完後修改 SOP內容。RD洗衣機外殼用可用 -0.04～0 去算 (OFP00649)-{.不符.} | 訂單:2501DFD046/001 CPL 無 <生產備註> 事項 | 訂單:2501DFD046/001 CR1 無 <生產備註> 事項 | 訂單:2501DFD046/001 CR2 無 <生產備註> 事項 | 訂單:2501DFD046/001 CG1 無 <生產備註> 事項 | 訂單:2501DFD046/001 CG2 無 <生產備註> 事項 | 訂單:2501DFD046/001 CC1 <生產備註> 事項如下 . 1.入口板厚以平凸分釐卡量測,其W/D距板邊10mm處量測 (RMK00619) . 2.入口急峻度≦0.7%，毛邊(雙平頭分釐卡)≦30μm(一定要落實記錄，以作為品質追蹤依據) (RMK00619) . 3.出/入口鼓起≦0.5mm超出管制規格請TSD送RCL確認板形 (RMK00619) . 4.前處理皮膜Si=14±5 mg/m2於CC2品檢室Twin-X:NRC350-Si(SUS304)檢測 (RMK00619) . 5.其餘品質管制若無特別註明，則以對應的烤漆產品用途管制 (RMK00619) . 6.【捲取+套桶】出口一律 STAGGER 捲取，並使用比訂單寬度"加寬"的套桶（一般為"P"，超低光澤與印刷為"S"） (RMK00619) | 訂單:2501DFD046/001 CC2 <生產備註> 事項如下 . 1.入口板厚以平凸分釐卡量測,其W/D距板邊10mm處量測 (RMK00619) . 2.入口急峻度≦0.7%，毛邊(雙平頭分釐卡)≦30μm(一定要落實記錄，以作為品質追蹤依據) (RMK00619) . 3.出/入口鼓起≦0.5mm超出管制規格請TSD送RCL確認板形 (RMK00619) . 4.前處理皮膜Si=14±5 mg/m2於CC2品檢室Twin-X:NRC350-Si(SUS304)檢測 (RMK00619) . 5.其餘品質管制若無特別註明，則以對應的烤漆產品用途管制 (RMK00619) . 6.【捲取+套桶】出口一律 STAGGER 捲取，並使用比訂單寬度"加寬"的套桶（一般為"P"，超低光澤與印刷為"S"） (RMK00619) | 訂單:2501DFD046/001 RCL 無 <生產備註> 事項 | 訂單:2501DFD046/001 CCPK 無 <生產備註> 事項 | 訂單:2501DFD046/001 CGQC 無 <品檢備註> 事項 | 訂單:2501DFD046/001 CCQC <品檢備註> 事項如下 . 1.入口板厚以平凸分釐卡量測,其W/D距板邊10mm處量測 (RMK00619) . 2.入口急峻度≦0.7%，毛邊(雙平頭分釐卡)≦30μm(一定要落實記錄，以作為品質追蹤依據) (RMK00619) . 3.出/入口鼓起≦0.5mm超出管制規格請TSD送RCL確認板形 (RMK00619) . 4.前處理皮膜Si=14±5 mg/m2於CC2品檢室Twin-X:NRC350-Si(SUS304)檢測 (RMK00619) . 5.其餘品質管制若無特別註明，則以對應的烤漆產品用途管制 (RMK00619) . 6.【捲取+套桶】出口一律 STAGGER 捲取，並使用比訂單寬度"加寬"的套桶（一般為"P"，超低光澤與印刷為"S"） (RMK00619) | 訂單:2501DFD046/001 TOL 無 <生產備註> 事項 |  | 訂單 2501DFD046/001 修改記錄如下: 20250114 10:53:01 (22030) 退火碼: >> S1, 用途碼: >> CIA008, 背面標示: >> C989, 訂單背面顏色(五碼): >> BW73Y, 背面漆膜厚: >> 12.5, 背面漆塗漆型式幾塗幾烤: >> 2, 鉻酸鹽: >> Z, 訂單厚度: >> 0.46, 訂單重: >> 75, 重量容許率(下限): >> 10, 重量容許率(上限): >> 10, 訂單寬度: >> 914, 鍍製方式: >> BC, 鋼捲內徑: >> 508, 鋼捲下限重: >> 3, 鋼捲上限重: >> 5, 壓花條件碼: >> -, 表面花紋: >> -, 綠色識別碼: >> -, 印刷輥號: >> -, 產品代碼: >> PPSUS, 皮膜碼: >> -, 單位別: >> M, 油品種類: >> Z, 塗油量: >> Z, 包裝代碼: >> A3 , 保護膜碼: >> -, 客戶試片取樣數量: >> 0, 客戶試片取樣型式: >> -, 調質碼: >> S, 套筒碼: >> P , 規格: >> CSUS304-20, 製造標準: >> SYSCO, 表面處理劑種類: >> Z, 表面處理劑塗佈量: >> Z, 伸長率測試: >> N, 硬度測試碼: >> N, 抗拉強度測試: >> N, 降伏強度測試: >> N, 厚度變異: >> 0, 訂單正面顏色(五碼): >> 2Y730, 正面漆膜厚: >> 25, 正面漆塗漆型式幾塗幾烤: >> 2, 修邊碼: >> Y, 重量碼: >> AW, 鋼捲捲向: >> I, 鍍層碼: >> -, | *:
PPSUS | 2501DFD046/003 |  |  | 1. PPSUS&PPAL 單位長度(M/T)要自己算完後修改 SOP內容。RD洗衣機外殼用可用 -0.04～0 去算 (OFP00649)-{.不符.} | 訂單:2501DFD046/003 CPL 無 <生產備註> 事項 | 訂單:2501DFD046/003 CR1 無 <生產備註> 事項 | 訂單:2501DFD046/003 CR2 無 <生產備註> 事項 | 訂單:2501DFD046/003 CG1 無 <生產備註> 事項 | 訂單:2501DFD046/003 CG2 無 <生產備註> 事項 | 訂單:2501DFD046/003 CC1 <生產備註> 事項如下 . 1.入口板厚以平凸分釐卡量測,其W/D距板邊10mm處量測 (RMK00619) . 2.入口急峻度≦0.7%，毛邊(雙平頭分釐卡)≦30μm(一定要落實記錄，以作為品質追蹤依據) (RMK00619) . 3.出/入口鼓起≦0.5mm超出管制規格請TSD送RCL確認板形 (RMK00619) . 4.前處理皮膜Si=14±5 mg/m2於CC2品檢室Twin-X:NRC350-Si(SUS304)檢測 (RMK00619) . 5.其餘品質管制若無特別註明，則以對應的烤漆產品用途管制 (RMK00619) . 6.【捲取+套桶】出口一律 STAGGER 捲取，並使用比訂單寬度"加寬"的套桶（一般為"P"，超低光澤與印刷為"S"） (RMK00619) | 訂單:2501DFD046/003 CC2 <生產備註> 事項如下 . 1.入口板厚以平凸分釐卡量測,其W/D距板邊10mm處量測 (RMK00619) . 2.入口急峻度≦0.7%，毛邊(雙平頭分釐卡)≦30μm(一定要落實記錄，以作為品質追蹤依據) (RMK00619) . 3.出/入口鼓起≦0.5mm超出管制規格請TSD送RCL確認板形 (RMK00619) . 4.前處理皮膜Si=14±5 mg/m2於CC2品檢室Twin-X:NRC350-Si(SUS304)檢測 (RMK00619) . 5.其餘品質管制若無特別註明，則以對應的烤漆產品用途管制 (RMK00619) . 6.【捲取+套桶】出口一律 STAGGER 捲取，並使用比訂單寬度"加寬"的套桶（一般為"P"，超低光澤與印刷為"S"） (RMK00619) | 訂單:2501DFD046/003 RCL 無 <生產備註> 事項 | 訂單:2501DFD046/003 CCPK 無 <生產備註> 事項 | 訂單:2501DFD046/003 CGQC 無 <品檢備註> 事項 | 訂單:2501DFD046/003 CCQC <品檢備註> 事項如下 . 1.入口板厚以平凸分釐卡量測,其W/D距板邊10mm處量測 (RMK00619) . 2.入口急峻度≦0.7%，毛邊(雙平頭分釐卡)≦30μm(一定要落實記錄，以作為品質追蹤依據) (RMK00619) . 3.出/入口鼓起≦0.5mm超出管制規格請TSD送RCL確認板形 (RMK00619) . 4.前處理皮膜Si=14±5 mg/m2於CC2品檢室Twin-X:NRC350-Si(SUS304)檢測 (RMK00619) . 5.其餘品質管制若無特別註明，則以對應的烤漆產品用途管制 (RMK00619) . 6.【捲取+套桶】出口一律 STAGGER 捲取，並使用比訂單寬度"加寬"的套桶（一般為"P"，超低光澤與印刷為"S"） (RMK00619) | 訂單:2501DFD046/003 TOL 無 <生產備註> 事項 |  | 訂單 2501DFD046/003 修改記錄如下: 20250114 10:53:14 (22030) 退火碼: >> S1, 用途碼: >> CIA008, 背面標示: >> C989, 訂單背面顏色(五碼): >> BW73Y, 背面漆膜厚: >> 12.5, 背面漆塗漆型式幾塗幾烤: >> 2, 鉻酸鹽: >> Z, 訂單厚度: >> 0.46, 訂單重: >> 30, 重量容許率(下限): >> 10, 重量容許率(上限): >> 10, 訂單寬度: >> 914, 鍍製方式: >> BC, 鋼捲內徑: >> 508, 鋼捲下限重: >> 3, 鋼捲上限重: >> 5, 壓花條件碼: >> -, 表面花紋: >> -, 綠色識別碼: >> -, 印刷輥號: >> -, 產品代碼: >> PPSUS, 皮膜碼: >> -, 單位別: >> M, 油品種類: >> Z, 塗油量: >> Z, 包裝代碼: >> A3 , 保護膜碼: >> -, 客戶試片取樣數量: >> 0, 客戶試片取樣型式: >> -, 調質碼: >> S, 套筒碼: >> P , 規格: >> CSUS304-20, 製造標準: >> SYSCO, 表面處理劑種類: >> Z, 表面處理劑塗佈量: >> Z, 伸長率測試: >> N, 硬度測試碼: >> N, 抗拉強度測試: >> N, 降伏強度測試: >> N, 厚度變異: >> 0, 訂單正面顏色(五碼): >> 1G380, 正面漆膜厚: >> 25, 正面漆塗漆型式幾塗幾烤: >> 2, 修邊碼: >> Y, 重量碼: >> AW, 鋼捲捲向: >> I, 鍍層碼: >> -, | *:
PPSUS | 2501DFD046/004 |  |  | 1. PPSUS&PPAL 單位長度(M/T)要自己算完後修改 SOP內容。RD洗衣機外殼用可用 -0.04～0 去算 (OFP00649)-{.不符.} | 訂單:2501DFD046/004 CPL 無 <生產備註> 事項 | 訂單:2501DFD046/004 CR1 無 <生產備註> 事項 | 訂單:2501DFD046/004 CR2 無 <生產備註> 事項 | 訂單:2501DFD046/004 CG1 無 <生產備註> 事項 | 訂單:2501DFD046/004 CG2 無 <生產備註> 事項 | 訂單:2501DFD046/004 CC1 <生產備註> 事項如下 . 1.入口板厚以平凸分釐卡量測,其W/D距板邊10mm處量測 (RMK00619) . 2.入口急峻度≦0.7%，毛邊(雙平頭分釐卡)≦30μm(一定要落實記錄，以作為品質追蹤依據) (RMK00619) . 3.出/入口鼓起≦0.5mm超出管制規格請TSD送RCL確認板形 (RMK00619) . 4.前處理皮膜Si=14±5 mg/m2於CC2品檢室Twin-X:NRC350-Si(SUS304)檢測 (RMK00619) . 5.其餘品質管制若無特別註明，則以對應的烤漆產品用途管制 (RMK00619) . 6.【捲取+套桶】出口一律 STAGGER 捲取，並使用比訂單寬度"加寬"的套桶（一般為"P"，超低光澤與印刷為"S"） (RMK00619) | 訂單:2501DFD046/004 CC2 <生產備註> 事項如下 . 1.入口板厚以平凸分釐卡量測,其W/D距板邊10mm處量測 (RMK00619) . 2.入口急峻度≦0.7%，毛邊(雙平頭分釐卡)≦30μm(一定要落實記錄，以作為品質追蹤依據) (RMK00619) . 3.出/入口鼓起≦0.5mm超出管制規格請TSD送RCL確認板形 (RMK00619) . 4.前處理皮膜Si=14±5 mg/m2於CC2品檢室Twin-X:NRC350-Si(SUS304)檢測 (RMK00619) . 5.其餘品質管制若無特別註明，則以對應的烤漆產品用途管制 (RMK00619) . 6.【捲取+套桶】出口一律 STAGGER 捲取，並使用比訂單寬度"加寬"的套桶（一般為"P"，超低光澤與印刷為"S"） (RMK00619) | 訂單:2501DFD046/004 RCL 無 <生產備註> 事項 | 訂單:2501DFD046/004 CCPK 無 <生產備註> 事項 | 訂單:2501DFD046/004 CGQC 無 <品檢備註> 事項 | 訂單:2501DFD046/004 CCQC <品檢備註> 事項如下 . 1.入口板厚以平凸分釐卡量測,其W/D距板邊10mm處量測 (RMK00619) . 2.入口急峻度≦0.7%，毛邊(雙平頭分釐卡)≦30μm(一定要落實記錄，以作為品質追蹤依據) (RMK00619) . 3.出/入口鼓起≦0.5mm超出管制規格請TSD送RCL確認板形 (RMK00619) . 4.前處理皮膜Si=14±5 mg/m2於CC2品檢室Twin-X:NRC350-Si(SUS304)檢測 (RMK00619) . 5.其餘品質管制若無特別註明，則以對應的烤漆產品用途管制 (RMK00619) . 6.【捲取+套桶】出口一律 STAGGER 捲取，並使用比訂單寬度"加寬"的套桶（一般為"P"，超低光澤與印刷為"S"） (RMK00619) | 訂單:2501DFD046/004 TOL 無 <生產備註> 事項 |  | 訂單 2501DFD046/004 修改記錄如下: 20250114 10:53:21 (22030) 退火碼: >> S1, 用途碼: >> CIA008, 背面標示: >> C989, 訂單背面顏色(五碼): >> BW73Y, 背面漆膜厚: >> 12.5, 背面漆塗漆型式幾塗幾烤: >> 2, 鉻酸鹽: >> Z, 訂單厚度: >> 0.36, 訂單重: >> 30, 重量容許率(下限): >> 10, 重量容許率(上限): >> 10, 訂單寬度: >> 914, 鍍製方式: >> BC, 鋼捲內徑: >> 508, 鋼捲下限重: >> 3, 鋼捲上限重: >> 5, 壓花條件碼: >> -, 表面花紋: >> -, 綠色識別碼: >> -, 印刷輥號: >> -, 產品代碼: >> PPSUS, 皮膜碼: >> -, 單位別: >> M, 油品種類: >> Z, 塗油量: >> Z, 包裝代碼: >> A3 , 保護膜碼: >> -, 客戶試片取樣數量: >> 0, 客戶試片取樣型式: >> -, 調質碼: >> S, 套筒碼: >> P , 規格: >> CSUS304-20, 製造標準: >> SYSCO, 表面處理劑種類: >> Z, 表面處理劑塗佈量: >> Z, 伸長率測試: >> N, 硬度測試碼: >> N, 抗拉強度測試: >> N, 降伏強度測試: >> N, 厚度變異: >> 0, 訂單正面顏色(五碼): >> 2Y730, 正面漆膜厚: >> 25, 正面漆塗漆型式幾塗幾烤: >> 2, 修邊碼: >> Y, 重量碼: >> AW, 鋼捲捲向: >> I, 鍍層碼: >> -, | *:
PPSUS | 2501DFD046/005 |  |  | 1. PPSUS&PPAL 單位長度(M/T)要自己算完後修改 SOP內容。RD洗衣機外殼用可用 -0.04～0 去算 (OFP00649)-{.不符.} | 訂單:2501DFD046/005 CPL 無 <生產備註> 事項 | 訂單:2501DFD046/005 CR1 無 <生產備註> 事項 | 訂單:2501DFD046/005 CR2 無 <生產備註> 事項 | 訂單:2501DFD046/005 CG1 無 <生產備註> 事項 | 訂單:2501DFD046/005 CG2 無 <生產備註> 事項 | 訂單:2501DFD046/005 CC1 <生產備註> 事項如下 . 1.入口板厚以平凸分釐卡量測,其W/D距板邊10mm處量測 (RMK00619) . 2.入口急峻度≦0.7%，毛邊(雙平頭分釐卡)≦30μm(一定要落實記錄，以作為品質追蹤依據) (RMK00619) . 3.出/入口鼓起≦0.5mm超出管制規格請TSD送RCL確認板形 (RMK00619) . 4.前處理皮膜Si=14±5 mg/m2於CC2品檢室Twin-X:NRC350-Si(SUS304)檢測 (RMK00619) . 5.其餘品質管制若無特別註明，則以對應的烤漆產品用途管制 (RMK00619) . 6.【捲取+套桶】出口一律 STAGGER 捲取，並使用比訂單寬度"加寬"的套桶（一般為"P"，超低光澤與印刷為"S"） (RMK00619) | 訂單:2501DFD046/005 CC2 <生產備註> 事項如下 . 1.入口板厚以平凸分釐卡量測,其W/D距板邊10mm處量測 (RMK00619) . 2.入口急峻度≦0.7%，毛邊(雙平頭分釐卡)≦30μm(一定要落實記錄，以作為品質追蹤依據) (RMK00619) . 3.出/入口鼓起≦0.5mm超出管制規格請TSD送RCL確認板形 (RMK00619) . 4.前處理皮膜Si=14±5 mg/m2於CC2品檢室Twin-X:NRC350-Si(SUS304)檢測 (RMK00619) . 5.其餘品質管制若無特別註明，則以對應的烤漆產品用途管制 (RMK00619) . 6.【捲取+套桶】出口一律 STAGGER 捲取，並使用比訂單寬度"加寬"的套桶（一般為"P"，超低光澤與印刷為"S"） (RMK00619) | 訂單:2501DFD046/005 RCL 無 <生產備註> 事項 | 訂單:2501DFD046/005 CCPK 無 <生產備註> 事項 | 訂單:2501DFD046/005 CGQC 無 <品檢備註> 事項 | 訂單:2501DFD046/005 CCQC <品檢備註> 事項如下 . 1.入口板厚以平凸分釐卡量測,其W/D距板邊10mm處量測 (RMK00619) . 2.入口急峻度≦0.7%，毛邊(雙平頭分釐卡)≦30μm(一定要落實記錄，以作為品質追蹤依據) (RMK00619) . 3.出/入口鼓起≦0.5mm超出管制規格請TSD送RCL確認板形 (RMK00619) . 4.前處理皮膜Si=14±5 mg/m2於CC2品檢室Twin-X:NRC350-Si(SUS304)檢測 (RMK00619) . 5.其餘品質管制若無特別註明，則以對應的烤漆產品用途管制 (RMK00619) . 6.【捲取+套桶】出口一律 STAGGER 捲取，並使用比訂單寬度"加寬"的套桶（一般為"P"，超低光澤與印刷為"S"） (RMK00619) | 訂單:2501DFD046/005 TOL 無 <生產備註> 事項 |  | 訂單 2501DFD046/005 修改記錄如下: 20250114 10:53:28 (22030) 退火碼: >> S1, 用途碼: >> CIA008, 背面標示: >> C989, 訂單背面顏色(五碼): >> BW73Y, 背面漆膜厚: >> 12.5, 背面漆塗漆型式幾塗幾烤: >> 2, 鉻酸鹽: >> Z, 訂單厚度: >> 0.36, 訂單重: >> 45, 重量容許率(下限): >> 10, 重量容許率(上限): >> 10, 訂單寬度: >> 914, 鍍製方式: >> BC, 鋼捲內徑: >> 508, 鋼捲下限重: >> 3, 鋼捲上限重: >> 5, 壓花條件碼: >> -, 表面花紋: >> -, 綠色識別碼: >> -, 印刷輥號: >> -, 產品代碼: >> PPSUS, 皮膜碼: >> -, 單位別: >> M, 油品種類: >> Z, 塗油量: >> Z, 包裝代碼: >> A3 , 保護膜碼: >> -, 客戶試片取樣型式: >> -, 調質碼: >> S, 套筒碼: >> P , 規格: >> CSUS304-20, 製造標準: >> SYSCO, 表面處理劑種類: >> Z, 表面處理劑塗佈量: >> Z, 伸長率測試: >> N, 硬度測試碼: >> N, 抗拉強度測試: >> N, 降伏強度測試: >> N, 厚度變異: >> 0, 訂單正面顏色(五碼): >> 1C460, 正面漆膜厚: >> 25, 正面漆塗漆型式幾塗幾烤: >> 2, 修邊碼: >> Y, 重量碼: >> AW, 鋼捲捲向: >> I, 鍍層碼: >> -, | *:
PPSUS | 2501DFD046/006 |  |  | 1. PPSUS&PPAL 單位長度(M/T)要自己算完後修改 SOP內容。RD洗衣機外殼用可用 -0.04～0 去算 (OFP00649)-{.不符.} | 訂單:2501DFD046/006 CPL 無 <生產備註> 事項 | 訂單:2501DFD046/006 CR1 無 <生產備註> 事項 | 訂單:2501DFD046/006 CR2 無 <生產備註> 事項 | 訂單:2501DFD046/006 CG1 <生產備註> 事項如下 . 瓦形屋頂用 注意鍍層控制範圍：min=標準值，Max=標準值+30 (RMK00103) . 因成形性需求故鍍層量有上限管制，排程變換前後一顆分切請U3暫留，待產線確認鍍層量後再行處置。 (RMK00103) | 訂單:2501DFD046/006 CG2 <生產備註> 事項如下 . 瓦形屋頂用 注意鍍層控制範圍：min=標準值，Max=標準值+30 (RMK00103) . 因成形性需求故鍍層量有上限管制，排程變換前後一顆分切請U3暫留，待產線確認鍍層量後再行處置。 (RMK00103) | 訂單:2501DFD046/006 CC1 <生產備註> 事項如下 . 超低光澤產品,色差計塗佈量依據5+20U為基準。RYF89 以5+22U為基準。 (RMK00103) . 請出口人員貼上"請勿堆疊"紅色標簽. (RMK00103) . R字頭色碼 MASS 目標100%~115%之間. (RMK00103) . R字頭色碼塗佈量須在20U以上,不然會有白色點狀(繩紋),已被客戶訴賠. (RMK00103) . 捲起單位張力請加大至 5.5（有另行備註要求張力設定時，依另行備註需求設定）） (RMK00103) . 1.入口板厚以平凸分釐卡量測,其W/D距板邊10mm處量測 (RMK00619) . 2.入口急峻度≦0.7%，毛邊(雙平頭分釐卡)≦30μm(一定要落實記錄，以作為品質追蹤依據) (RMK00619) . 3.出/入口鼓起≦0.5mm超出管制規格請TSD送RCL確認板形 (RMK00619) . 4.前處理皮膜Si=14±5 mg/m2於CC2品檢室Twin-X:NRC350-Si(SUS304)檢測 (RMK00619) . 5.其餘品質管制若無特別註明，則以對應的烤漆產品用途管制 (RMK00619) . 6.【捲取+套桶】出口一律 STAGGER 捲取，並使用比訂單寬度"加寬"的套桶（一般為"P"，超低光澤與印刷為"S"） (RMK00619) | 訂單:2501DFD046/006 CC2 <生產備註> 事項如下 . 超低光澤產品,色差計塗佈量依據5+20U為基準。RYF89 以5+22U為基準。 (RMK00103) . 請出口人員貼上"請勿堆疊"紅色標簽. (RMK00103) . R字頭色碼 MASS 目標100%~115%之間. (RMK00103) . R字頭色碼塗佈量須在20U以上,不然會有白色點狀(繩紋),已被客戶訴賠. (RMK00103) . 1.入口板厚以平凸分釐卡量測,其W/D距板邊10mm處量測 (RMK00619) . 2.入口急峻度≦0.7%，毛邊(雙平頭分釐卡)≦30μm(一定要落實記錄，以作為品質追蹤依據) (RMK00619) . 3.出/入口鼓起≦0.5mm超出管制規格請TSD送RCL確認板形 (RMK00619) . 4.前處理皮膜Si=14±5 mg/m2於CC2品檢室Twin-X:NRC350-Si(SUS304)檢測 (RMK00619) . 5.其餘品質管制若無特別註明，則以對應的烤漆產品用途管制 (RMK00619) . 6.【捲取+套桶】出口一律 STAGGER 捲取，並使用比訂單寬度"加寬"的套桶（一般為"P"，超低光澤與印刷為"S"） (RMK00619) | 訂單:2501DFD046/006 RCL 無 <生產備註> 事項 | 訂單:2501DFD046/006 CCPK 無 <生產備註> 事項 | 訂單:2501DFD046/006 CGQC <品檢備註> 事項如下 . 瓦形屋頂用 注意鍍層控制範圍：min=標準值，Max=標準值+30 (RMK00103) | 訂單:2501DFD046/006 CCQC <品檢備註> 事項如下 . 超低光澤產品,色差計塗佈量依據5+20U為基準。RYF89 以5+22U為基準。 (RMK00103) . R字頭色碼 MASS 目標100%~115%之間. (RMK00103) . 1.入口板厚以平凸分釐卡量測,其W/D距板邊10mm處量測 (RMK00619) . 2.入口急峻度≦0.7%，毛邊(雙平頭分釐卡)≦30μm(一定要落實記錄，以作為品質追蹤依據) (RMK00619) . 3.出/入口鼓起≦0.5mm超出管制規格請TSD送RCL確認板形 (RMK00619) . 4.前處理皮膜Si=14±5 mg/m2於CC2品檢室Twin-X:NRC350-Si(SUS304)檢測 (RMK00619) . 5.其餘品質管制若無特別註明，則以對應的烤漆產品用途管制 (RMK00619) . 6.【捲取+套桶】出口一律 STAGGER 捲取，並使用比訂單寬度"加寬"的套桶（一般為"P"，超低光澤與印刷為"S"） (RMK00619) | 訂單:2501DFD046/006 TOL 無 <生產備註> 事項 |  | 訂單 2501DFD046/006 修改記錄如下: 20250114 10:53:34 (22030) 退火碼: >> S1, 用途碼: >> CIA008, 背面標示: >> C989, 訂單背面顏色(五碼): >> BW73Y, 背面漆膜厚: >> 12.5, 背面漆塗漆型式幾塗幾烤: >> 2, 鉻酸鹽: >> Z, 訂單厚度: >> 0.36, 訂單重: >> 30, 重量容許率(下限): >> 10, 重量容許率(上限): >> 10, 訂單寬度: >> 914, 鍍製方式: >> BC, 鋼捲內徑: >> 508, 鋼捲下限重: >> 3, 鋼捲上限重: >> 5, 壓花條件碼: >> -, 表面花紋: >> -, 綠色識別碼: >> -, 印刷輥號: >> -, 產品代碼: >> PPSUS, 皮膜碼: >> -, 單位別: >> M, 油品種類: >> Z, 塗油量: >> Z, 包裝代碼: >> A3 , 保護膜碼: >> -, 客戶試片取樣數量: >> 0, 客戶試片取樣型式: >> -, 調質碼: >> S, 套筒碼: >> S , 規格: >> CSUS304-20, 製造標準: >> SYSCO, 表面處理劑種類: >> Z, 表面處理劑塗佈量: >> Z, 伸長率測試: >> N, 硬度測試碼: >> N, 抗拉強度測試: >> N, 降伏強度測試: >> N, 厚度變異: >> 0, 訂單正面顏色(五碼): >> RYF89, 正面漆膜厚: >> 25, 正面漆塗漆型式幾塗幾烤: >> 2, 修邊碼: >> Y, 重量碼: >> AW, 鋼捲捲向: >> I, 鍍層碼: >> -, | *:
PPGL | 2501DFD048/001 | 1. 單捲限重檢核 (原料重:15~20, 分切困難:18.00~19.00, 單捲限重:3.80~4.50)(OFP00031)-{.不符.} | 1. 部分大陸料含B元素超過CNS規範管制，故請原料CNS規範之訂單不要配大陸料 (OFP00684)-{.不符.} | 1. 部分大陸料含B元素超過CNS規範管制，故請原料CNS規範之訂單不要配大陸料 (OFP00684)-{.不符.} | 訂單:2501DFD048/001 CPL <生產備註> 事項如下 . 除HGI/ HGL 訂單邊緣不噴油. 其餘皆側緣噴油 (RMK00285) . CNS AZ70 鍍層相當於 SYSCO AZ070 鍍層 (RMK00295) | 訂單:2501DFD048/001 CR1 <生產備註> 事項如下 . 【寬度公差說明】客戶目標寬度 913～917，因此寬度公差以 ASTM設計 (RMK-E_CHIN) . 完軋寬度超出管制值上限≦2mm時,冷軋繼續生產並填寫品質異常通報單給鍍鋅線,以便調整張力與板溫 (RMK00278) . CNS AZ70 鍍層相當於 SYSCO AZ070 鍍層 (RMK00295) | 訂單:2501DFD048/001 CR2 <生產備註> 事項如下 . 【寬度公差說明】客戶目標寬度 913～917，因此寬度公差以 ASTM設計 (RMK-E_CHIN) . 完軋寬度超出管制值上限≦2mm時,冷軋繼續生產並填寫品質異常通報單給鍍鋅線,以便調整張力與板溫 (RMK00278) . CNS AZ70 鍍層相當於 SYSCO AZ070 鍍層 (RMK00295) | 訂單:2501DFD048/001 CG1 <生產備註> 事項如下 . 【寬度公差說明】客戶目標寬度 913～917，因此寬度公差以 ASTM設計 (RMK-E_CHIN) . 弓形度、 波高、 急峻度,每顆鋼捲皆須詳細記錄. (RMK00058) . 平板類,鍍鋅生產時SKIN PASS & T/L 請依據鍍鋅標準規定生產. (RMK00058) . 每二顆母鋼捲需切2M板量測急峻度,並記錄於外觀檢查記錄表內. (RMK00058) . 出口鋼捲盤捲後目視不允許有鼓起. (RMK00058) | 訂單:2501DFD048/001 CG2 <生產備註> 事項如下 . 【寬度公差說明】客戶目標寬度 913～917，因此寬度公差以 ASTM設計 (RMK-E_CHIN) . 弓形度、 波高、 急峻度,每顆鋼捲皆須詳細記錄. (RMK00058) . 平板類,鍍鋅生產時SKIN PASS & T/L 請依據鍍鋅標準規定生產. (RMK00058) . 每二顆母鋼捲需切2M板量測急峻度,並記錄於外觀檢查記錄表內. (RMK00058) . 出口鋼捲盤捲後目視不允許有鼓起. (RMK00058) | 訂單:2501DFD048/001 CC1 <生產備註> 事項如下 . 【寬度公差說明】客戶目標寬度 913～917，因此寬度公差以 ASTM設計 (RMK-E_CHIN) . 【分切】郁潔曰：限重3.8~4.5噸，最後一顆可不依限重（但不可大於4.5 噸） (RMK-E_CHIN) . 使用紙套筒請出口主操注意調整張力設定 背面標示要記得噴印. (RMK00058) . 每顆母鋼捲需切2M板量測急峻度,並記錄於報表內. (RMK00058) . 表面要求嚴格,不允許鋅痕,線痕,壓痕,樹皮(曾被訴賠)...等缺陷. (RMK00058) . 室內隔間用料2邊7MM以內允許輕微缺陷,如邊緣應變痕,點狀未著漆,亮痕… (RMK00058) . 1.本單若塗裝背面漆一律改為REVERSE COATING 例外訂單如下敘述 (RMK00163) . 2.例外訂單為R字頭超低光澤與PVDF (＞25μ)，背面漆可改 NATURE COATING，但搭配底漆避免遮蓋性不佳 (RMK00163) . ★品檢注意！JIS&CNS 訂單必須每滿50噸一定要再做一次TEST (RMK00259) | 訂單:2501DFD048/001 CC2 <生產備註> 事項如下 . 【寬度公差說明】客戶目標寬度 913～917，因此寬度公差以 ASTM設計 (RMK-E_CHIN) . 【分切】郁潔曰：限重3.8~4.5噸，最後一顆可不依限重（但不可大於4.5 噸） (RMK-E_CHIN) . 使用紙套筒請出口主操注意調整張力設定 背面標示要記得噴印. (RMK00058) . 每顆母鋼捲需切2M板量測急峻度,並記錄於報表內. (RMK00058) . 表面要求嚴格,不允許鋅痕,線痕,壓痕,樹皮(曾被訴賠)...等缺陷. (RMK00058) . 室內隔間用料2邊7MM以內允許輕微缺陷,如邊緣應變痕,點狀未著漆,亮痕… (RMK00058) . 1.本單若塗裝背面漆一律改為REVERSE COATING 例外訂單如下敘述 (RMK00163) . 2.例外訂單為R字頭超低光澤與PVDF (＞25μ)，背面漆可改 NATURE COATING，但搭配底漆避免遮蓋性不佳 (RMK00163) . ★品檢注意！JIS&CNS 訂單必須每滿50噸一定要再做一次TEST (RMK00259) | 訂單:2501DFD048/001 RCL 無 <生產備註> 事項 | 訂單:2501DFD048/001 CCPK 無 <生產備註> 事項 | 訂單:2501DFD048/001 CGQC <品檢備註> 事項如下 . 【寬度公差說明】客戶目標寬度 913～917，因此寬度公差以 ASTM設計 (RMK-E_CHIN) . 弓形度、 波高、 急峻度,每顆鋼捲皆須詳細記錄. (RMK00058) . 每二顆母鋼捲需切2M板量測急峻度,並記錄於外觀檢查記錄表內. (RMK00058) . 出口鋼捲盤捲後目視不允許有鼓起. (RMK00058) | 訂單:2501DFD048/001 CCQC <品檢備註> 事項如下 . 【寬度公差說明】客戶目標寬度 913～917，因此寬度公差以 ASTM設計 (RMK-E_CHIN) . 【分切】郁潔曰：限重3.8~4.5噸，最後一顆可不依限重（但不可大於4.5 噸） (RMK-E_CHIN) . 1.本單若塗裝背面漆一律改為REVERSE COATING 例外訂單如下敘述 (RMK00163) . 2.例外訂單為R字頭超低光澤與PVDF (＞25μ)，背面漆可改 NATURE COATING，但搭配底漆避免遮蓋性不佳 (RMK00163) . ★品檢注意！JIS&CNS 訂單必須每滿50噸一定要再做一次TEST (RMK00259) | 訂單:2501DFD048/001 TOL 無 <生產備註> 事項 | 【分切】郁潔曰：限重3.8~4.5噸，最後一顆可不依限重（但不可大於4.5 噸）^^/CC1/CC2/CCQC/ <<.E_CHIN 2025/01/20 07:13.>> 【寬度公差說明】客戶目標寬度 913～917，因此寬度公差以 ASTM設計^^/CR1/CR2/CG1/CG2/CC1/CC2/CGQC/CCQC/ <<.E_CHIN 2025/01/20 07:15.>> | 訂單 2501DFD048/001 修改記錄如下: 20250114 17:07:59 (22030) 退火碼: >> S1, 用途碼: >> CIA007, 背面標示: >> C008, 訂單背面顏色(五碼): >> BW736, 背面漆膜厚: >> NOM, 背面漆塗漆型式幾塗幾烤: >> 1, 鉻酸鹽: >> Z, 訂單厚度: >> 0.476, 訂單重: >> 115, 重量容許率(下限): >> 10, 重量容許率(上限): >> 10, 訂單寬度: >> 913, 鍍製方式: >> BC, 鋼捲內徑: >> 508, 鋼捲下限重: >> 3.8, 鋼捲上限重: >> 4.5, 壓花條件碼: >> -, 表面花紋: >> R, 綠色識別碼: >> -, 印刷輥號: >> -, 產品代碼: >> PPGL, 皮膜碼: >> -, 單位別: >> M, 油品種類: >> Z, 塗油量: >> Z, 包裝代碼: >> S4 , 保護膜碼: >> -, 客戶試片取樣型式: >> -, 調質碼: >> S, 套筒碼: >> P , 規格: >> CGLC400-10, 製造標準: >> CNS, 表面處理劑種類: >> Z, 表面處理劑塗佈量: >> Z, 伸長率測試: >> N, 硬度測試碼: >> N, 抗拉強度測試: >> N, 降伏強度測試: >> N, 厚度變異: >> 0, 訂單正面顏色(五碼): >> LY156, 正面漆膜厚: >> 25, 正面漆塗漆型式幾塗幾烤: >> 2, 修邊碼: >> Y, 重量碼: >> AW, 鋼捲捲向: >> I, 鍍層碼: >> AZ70, | *:
PPGL | 2501DFD049/001 | 1. 單捲限重檢核 (原料重:15~20, 分切困難:18.00~19.00, 單捲限重:3.80~4.50)(OFP00031)-{.不符.} | 1. 部分大陸料含B元素超過CNS規範管制，故請原料CNS規範之訂單不要配大陸料 (OFP00684)-{.不符.} | 1. 部分大陸料含B元素超過CNS規範管制，故請原料CNS規範之訂單不要配大陸料 (OFP00684)-{.不符.} | 訂單:2501DFD049/001 CPL <生產備註> 事項如下 . 除HGI/ HGL 訂單邊緣不噴油. 其餘皆側緣噴油 (RMK00285) . CNS AZ70 鍍層相當於 SYSCO AZ070 鍍層 (RMK00295) | 訂單:2501DFD049/001 CR1 <生產備註> 事項如下 . 【寬度公差】注意！因亞喬寬度期望913~917mm(不保證)，因此寬度公差比照ASTM寬度需求 0~+5 設定 (RMK-E_CHIN) . 完軋寬度超出管制值上限≦2mm時,冷軋繼續生產並填寫品質異常通報單給鍍鋅線,以便調整張力與板溫 (RMK00278) . CNS AZ70 鍍層相當於 SYSCO AZ070 鍍層 (RMK00295) | 訂單:2501DFD049/001 CR2 <生產備註> 事項如下 . 【寬度公差】注意！因亞喬寬度期望913~917mm(不保證)，因此寬度公差比照ASTM寬度需求 0~+5 設定 (RMK-E_CHIN) . 完軋寬度超出管制值上限≦2mm時,冷軋繼續生產並填寫品質異常通報單給鍍鋅線,以便調整張力與板溫 (RMK00278) . CNS AZ70 鍍層相當於 SYSCO AZ070 鍍層 (RMK00295) | 訂單:2501DFD049/001 CG1 <生產備註> 事項如下 . 【寬度公差】注意！因亞喬寬度期望913~917mm(不保證)，因此寬度公差比照ASTM寬度需求 0~+5 設定 (RMK-E_CHIN) . 弓形度、 波高、 急峻度,每顆鋼捲皆須詳細記錄. (RMK00058) . 平板類,鍍鋅生產時SKIN PASS & T/L 請依據鍍鋅標準規定生產. (RMK00058) . 每二顆母鋼捲需切2M板量測急峻度,並記錄於外觀檢查記錄表內. (RMK00058) . 出口鋼捲盤捲後目視不允許有鼓起. (RMK00058) | 訂單:2501DFD049/001 CG2 <生產備註> 事項如下 . 【寬度公差】注意！因亞喬寬度期望913~917mm(不保證)，因此寬度公差比照ASTM寬度需求 0~+5 設定 (RMK-E_CHIN) . 弓形度、 波高、 急峻度,每顆鋼捲皆須詳細記錄. (RMK00058) . 平板類,鍍鋅生產時SKIN PASS & T/L 請依據鍍鋅標準規定生產. (RMK00058) . 每二顆母鋼捲需切2M板量測急峻度,並記錄於外觀檢查記錄表內. (RMK00058) . 出口鋼捲盤捲後目視不允許有鼓起. (RMK00058) | 訂單:2501DFD049/001 CC1 <生產備註> 事項如下 . 【分切】郁潔曰：限重3.8~4.5噸，最後一顆可不依限重（最大不可超出 4.5 噸） (RMK-E_CHIN) . 【寬度公差】注意！因亞喬寬度期望913~917mm(不保證)，因此寬度公差比照ASTM寬度需求 0~+5 設定 (RMK-E_CHIN) . 使用紙套筒請出口主操注意調整張力設定 背面標示要記得噴印. (RMK00058) . 每顆母鋼捲需切2M板量測急峻度,並記錄於報表內. (RMK00058) . 表面要求嚴格,不允許鋅痕,線痕,壓痕,樹皮(曾被訴賠)...等缺陷. (RMK00058) . 室內隔間用料2邊7MM以內允許輕微缺陷,如邊緣應變痕,點狀未著漆,亮痕… (RMK00058) . 1.本單若塗裝背面漆一律改為REVERSE COATING 例外訂單如下敘述 (RMK00163) . 2.例外訂單為R字頭超低光澤與PVDF (＞25μ)，背面漆可改 NATURE COATING，但搭配底漆避免遮蓋性不佳 (RMK00163) . ★品檢注意！JIS&CNS 訂單必須每滿50噸一定要再做一次TEST (RMK00259) | 訂單:2501DFD049/001 CC2 <生產備註> 事項如下 . 【分切】郁潔曰：限重3.8~4.5噸，最後一顆可不依限重（最大不可超出 4.5 噸） (RMK-E_CHIN) . 【寬度公差】注意！因亞喬寬度期望913~917mm(不保證)，因此寬度公差比照ASTM寬度需求 0~+5 設定 (RMK-E_CHIN) . 使用紙套筒請出口主操注意調整張力設定 背面標示要記得噴印. (RMK00058) . 每顆母鋼捲需切2M板量測急峻度,並記錄於報表內. (RMK00058) . 表面要求嚴格,不允許鋅痕,線痕,壓痕,樹皮(曾被訴賠)...等缺陷. (RMK00058) . 室內隔間用料2邊7MM以內允許輕微缺陷,如邊緣應變痕,點狀未著漆,亮痕… (RMK00058) . 1.本單若塗裝背面漆一律改為REVERSE COATING 例外訂單如下敘述 (RMK00163) . 2.例外訂單為R字頭超低光澤與PVDF (＞25μ)，背面漆可改 NATURE COATING，但搭配底漆避免遮蓋性不佳 (RMK00163) . ★品檢注意！JIS&CNS 訂單必須每滿50噸一定要再做一次TEST (RMK00259) | 訂單:2501DFD049/001 RCL 無 <生產備註> 事項 | 訂單:2501DFD049/001 CCPK 無 <生產備註> 事項 | 訂單:2501DFD049/001 CGQC <品檢備註> 事項如下 . 【寬度公差】注意！因亞喬寬度期望913~917mm(不保證)，因此寬度公差比照ASTM寬度需求 0~+5 設定 (RMK-E_CHIN) . 弓形度、 波高、 急峻度,每顆鋼捲皆須詳細記錄. (RMK00058) . 每二顆母鋼捲需切2M板量測急峻度,並記錄於外觀檢查記錄表內. (RMK00058) . 出口鋼捲盤捲後目視不允許有鼓起. (RMK00058) | 訂單:2501DFD049/001 CCQC <品檢備註> 事項如下 . 【分切】郁潔曰：限重3.8~4.5噸，最後一顆可不依限重（最大不可超出 4.5 噸） (RMK-E_CHIN) . 【寬度公差】注意！因亞喬寬度期望913~917mm(不保證)，因此寬度公差比照ASTM寬度需求 0~+5 設定 (RMK-E_CHIN) . 1.本單若塗裝背面漆一律改為REVERSE COATING 例外訂單如下敘述 (RMK00163) . 2.例外訂單為R字頭超低光澤與PVDF (＞25μ)，背面漆可改 NATURE COATING，但搭配底漆避免遮蓋性不佳 (RMK00163) . ★品檢注意！JIS&CNS 訂單必須每滿50噸一定要再做一次TEST (RMK00259) | 訂單:2501DFD049/001 TOL 無 <生產備註> 事項 | 【寬度公差】注意！因亞喬寬度期望913~917mm(不保證)，因此寬度公差比照ASTM寬度需求 0~+5 設定^^/CR1/CR2/CG1/CG2/CC1/CC2/CGQC/CCQC/ <<.E_CHIN 2025/01/16 10:36.>> 【分切】郁潔曰：限重3.8~4.5噸，最後一顆可不依限重（最大不可超出 4.5 噸）^^/CC1/CC2/CCQC/ <<.E_CHIN 2025/01/16 10:38.>> | 訂單 2501DFD049/001 修改記錄如下: 20250114 17:02:35 (22030) 退火碼: >> S1, 用途碼: >> CIA007, 背面標示: >> C008, 訂單背面顏色(五碼): >> BW736, 背面漆膜厚: >> NOM, 背面漆塗漆型式幾塗幾烤: >> 1, 鉻酸鹽: >> Z, 訂單厚度: >> 0.476, 訂單重: >> 90, 重量容許率(下限): >> 10, 重量容許率(上限): >> 10, 訂單寬度: >> 913, 鍍製方式: >> BC, 鋼捲內徑: >> 508, 鋼捲下限重: >> 3.8, 鋼捲上限重: >> 4.5, 壓花條件碼: >> -, 表面花紋: >> R, 綠色識別碼: >> -, 印刷輥號: >> -, 產品代碼: >> PPGL, 皮膜碼: >> -, 單位別: >> M, 油品種類: >> Z, 塗油量: >> Z, 包裝代碼: >> S4 , 保護膜碼: >> -, 客戶試片取樣型式: >> -, 調質碼: >> S, 套筒碼: >> P , 規格: >> CGLC400-10, 製造標準: >> CNS, 表面處理劑種類: >> Z, 表面處理劑塗佈量: >> Z, 伸長率測試: >> N, 硬度測試碼: >> N, 抗拉強度測試: >> N, 降伏強度測試: >> N, 厚度變異: >> 0, 訂單正面顏色(五碼): >> LY156, 正面漆膜厚: >> 25, 正面漆塗漆型式幾塗幾烤: >> 2, 修邊碼: >> Y, 重量碼: >> AW, 鋼捲捲向: >> I, 鍍層碼: >> AZ70, | *:
PPGL | 2501DFD049/002 | 1. 單捲限重檢核 (原料重:15~20, 分切困難:16.00~16.80,19.60~20, 單捲限重:2.80~3.20)(OFP00031)-{.不符.} | 1. 部分大陸料含B元素超過CNS規範管制，故請原料CNS規範之訂單不要配大陸料 (OFP00684)-{.不符.} | 1. 部分大陸料含B元素超過CNS規範管制，故請原料CNS規範之訂單不要配大陸料 (OFP00684)-{.不符.} | 訂單:2501DFD049/002 CPL <生產備註> 事項如下 . 除HGI/ HGL 訂單邊緣不噴油. 其餘皆側緣噴油 (RMK00285) | 訂單:2501DFD049/002 CR1 <生產備註> 事項如下 . 【寬度公差】注意！因亞喬寬度期望914~916mm(不保證)，因此寬度公差比照ASTM寬度需求 0~+5 設定 (RMK-E_CHIN) . 完軋寬度超出管制值上限≦2mm時,冷軋繼續生產並填寫品質異常通報單給鍍鋅線,以便調整張力與板溫 (RMK00278) | 訂單:2501DFD049/002 CR2 <生產備註> 事項如下 . 【寬度公差】注意！因亞喬寬度期望914~916mm(不保證)，因此寬度公差比照ASTM寬度需求 0~+5 設定 (RMK-E_CHIN) . 完軋寬度超出管制值上限≦2mm時,冷軋繼續生產並填寫品質異常通報單給鍍鋅線,以便調整張力與板溫 (RMK00278) | 訂單:2501DFD049/002 CG1 <生產備註> 事項如下 . 【寬度公差】注意！因亞喬寬度期望914~916mm(不保證)，因此寬度公差比照ASTM寬度需求 0~+5 設定 (RMK-E_CHIN) . 弓形度、 波高、 急峻度,每顆鋼捲皆須詳細記錄. (RMK00058) . 平板類,鍍鋅生產時SKIN PASS & T/L 請依據鍍鋅標準規定生產. (RMK00058) . 每二顆母鋼捲需切2M板量測急峻度,並記錄於外觀檢查記錄表內. (RMK00058) . 出口鋼捲盤捲後目視不允許有鼓起. (RMK00058) | 訂單:2501DFD049/002 CG2 <生產備註> 事項如下 . 【寬度公差】注意！因亞喬寬度期望914~916mm(不保證)，因此寬度公差比照ASTM寬度需求 0~+5 設定 (RMK-E_CHIN) . 弓形度、 波高、 急峻度,每顆鋼捲皆須詳細記錄. (RMK00058) . 平板類,鍍鋅生產時SKIN PASS & T/L 請依據鍍鋅標準規定生產. (RMK00058) . 每二顆母鋼捲需切2M板量測急峻度,並記錄於外觀檢查記錄表內. (RMK00058) . 出口鋼捲盤捲後目視不允許有鼓起. (RMK00058) | 訂單:2501DFD049/002 CC1 <生產備註> 事項如下 . 【分切】郁潔曰：限重2.8~3.2噸，最後一顆可不依限重（最大不可超出 3.2 噸） (RMK-E_CHIN) . 【寬度公差】注意！因亞喬寬度期望914~916mm(不保證)，因此寬度公差比照ASTM寬度需求 0~+5 設定 (RMK-E_CHIN) . 使用紙套筒請出口主操注意調整張力設定 背面標示要記得噴印. (RMK00058) . 每顆母鋼捲需切2M板量測急峻度,並記錄於報表內. (RMK00058) . 表面要求嚴格,不允許鋅痕,線痕,壓痕,樹皮(曾被訴賠)...等缺陷. (RMK00058) . 室內隔間用料2邊7MM以內允許輕微缺陷,如邊緣應變痕,點狀未著漆,亮痕… (RMK00058) . 1.本單若塗裝背面漆一律改為REVERSE COATING 例外訂單如下敘述 (RMK00163) . 2.例外訂單為R字頭超低光澤與PVDF (＞25μ)，背面漆可改 NATURE COATING，但搭配底漆避免遮蓋性不佳 (RMK00163) . ★品檢注意！JIS&CNS 訂單必須每滿50噸一定要再做一次TEST (RMK00259) . 【抽氣量】白色系在CC1生產時,FINISH抽氣量請設定250,如生產中發生色差b值異常升高,請股長再加大抽氣量因應 (RMK00560) | 訂單:2501DFD049/002 CC2 <生產備註> 事項如下 . 【分切】郁潔曰：限重2.8~3.2噸，最後一顆可不依限重（最大不可超出 3.2 噸） (RMK-E_CHIN) . 【寬度公差】注意！因亞喬寬度期望914~916mm(不保證)，因此寬度公差比照ASTM寬度需求 0~+5 設定 (RMK-E_CHIN) . 使用紙套筒請出口主操注意調整張力設定 背面標示要記得噴印. (RMK00058) . 每顆母鋼捲需切2M板量測急峻度,並記錄於報表內. (RMK00058) . 表面要求嚴格,不允許鋅痕,線痕,壓痕,樹皮(曾被訴賠)...等缺陷. (RMK00058) . 室內隔間用料2邊7MM以內允許輕微缺陷,如邊緣應變痕,點狀未著漆,亮痕… (RMK00058) . 1.本單若塗裝背面漆一律改為REVERSE COATING 例外訂單如下敘述 (RMK00163) . 2.例外訂單為R字頭超低光澤與PVDF (＞25μ)，背面漆可改 NATURE COATING，但搭配底漆避免遮蓋性不佳 (RMK00163) . ★品檢注意！JIS&CNS 訂單必須每滿50噸一定要再做一次TEST (RMK00259) . 【抽氣量】白色系在CC1生產時,FINISH抽氣量請設定250,如生產中發生色差b值異常升高,請股長再加大抽氣量因應 (RMK00560) | 訂單:2501DFD049/002 RCL 無 <生產備註> 事項 | 訂單:2501DFD049/002 CCPK 無 <生產備註> 事項 | 訂單:2501DFD049/002 CGQC <品檢備註> 事項如下 . 【寬度公差】注意！因亞喬寬度期望914~916mm(不保證)，因此寬度公差比照ASTM寬度需求 0~+5 設定 (RMK-E_CHIN) . 弓形度、 波高、 急峻度,每顆鋼捲皆須詳細記錄. (RMK00058) . 每二顆母鋼捲需切2M板量測急峻度,並記錄於外觀檢查記錄表內. (RMK00058) . 出口鋼捲盤捲後目視不允許有鼓起. (RMK00058) | 訂單:2501DFD049/002 CCQC <品檢備註> 事項如下 . 【分切】郁潔曰：限重2.8~3.2噸，最後一顆可不依限重（最大不可超出 3.2 噸） (RMK-E_CHIN) . 【寬度公差】注意！因亞喬寬度期望914~916mm(不保證)，因此寬度公差比照ASTM寬度需求 0~+5 設定 (RMK-E_CHIN) . 1.本單若塗裝背面漆一律改為REVERSE COATING 例外訂單如下敘述 (RMK00163) . 2.例外訂單為R字頭超低光澤與PVDF (＞25μ)，背面漆可改 NATURE COATING，但搭配底漆避免遮蓋性不佳 (RMK00163) . ★品檢注意！JIS&CNS 訂單必須每滿50噸一定要再做一次TEST (RMK00259) | 訂單:2501DFD049/002 TOL 無 <生產備註> 事項 | 【寬度公差】注意！因亞喬寬度期望914~916mm(不保證)，因此寬度公差比照ASTM寬度需求 0~+5 設定^^/CR1/CR2/CG1/CG2/CC1/CC2/CGQC/CCQC/ <<.E_CHIN 2025/01/16 10:48.>> 【分切】郁潔曰：限重2.8~3.2噸，最後一顆可不依限重（最大不可超出 3.2 噸）^^/CC1/CC2/CCQC/^^ <<.E_CHIN 2025/01/16 10:49.>> | 訂單 2501DFD049/002 修改記錄如下: 20250114 17:02:42 (22030) 退火碼: >> S1, 用途碼: >> CIA007, 背面標示: >> C008, 訂單背面顏色(五碼): >> BW736, 背面漆膜厚: >> NOM, 背面漆塗漆型式幾塗幾烤: >> 1, 鉻酸鹽: >> Z, 訂單厚度: >> 0.476, 訂單重: >> 70, 重量容許率(下限): >> 10, 重量容許率(上限): >> 10, 訂單寬度: >> 912, 鍍製方式: >> BC, 鋼捲內徑: >> 508, 鋼捲下限重: >> 2.8, 鋼捲上限重: >> 3.2, 壓花條件碼: >> -, 表面花紋: >> R, 綠色識別碼: >> -, 印刷輥號: >> -, 產品代碼: >> PPGL, 皮膜碼: >> -, 單位別: >> M, 油品種類: >> Z, 塗油量: >> Z, 包裝代碼: >> S4 , 保護膜碼: >> -, 客戶試片取樣型式: >> -, 調質碼: >> S, 套筒碼: >> P , 規格: >> CGLC400-10, 製造標準: >> CNS, 表面處理劑種類: >> Z, 表面處理劑塗佈量: >> Z, 伸長率測試: >> N, 硬度測試碼: >> N, 抗拉強度測試: >> N, 降伏強度測試: >> N, 厚度變異: >> 0, 訂單正面顏色(五碼): >> LW616, 正面漆膜厚: >> 25, 正面漆塗漆型式幾塗幾烤: >> 2, 修邊碼: >> Y, 重量碼: >> AW, 鋼捲捲向: >> I, 鍍層碼: >> AZ100, | *:
PPGL | 2501DFD053/001 | 1. 提醒：CNS 第三類保固 PPGL AZ150（含）以上，PPGI Z27 （含）以上 TOP ≧25U , BK 兩層塗裝 (OFP00448)-{.不符.} 2. 再三提醒確認！CNS &JIS 塗裝 PVDF 需要"3類"耐候等級。並注意鍍層或膜厚是否符合.... (OFP00568)-{.不符.} 3. 單捲限重檢核 (原料重:15~20, 分切困難:20, 單捲限重:4.00~4.90)(OFP00031)-{.不符.} | 1. 部分大陸料含B元素超過CNS規範管制，故請原料CNS規範之訂單不要配大陸料 (OFP00684)-{.不符.} | 1. 提醒：CNS 第三類保固 PPGL AZ150（含）以上，PPGI Z27 （含）以上 TOP ≧25U , BK 兩層塗裝 (OFP00448)-{.不符.} 2. 再三提醒確認！CNS &JIS 塗裝 PVDF 需要"3類"耐候等級。並注意鍍層或膜厚是否符合.... (OFP00568)-{.不符.} 3. 部分大陸料含B元素超過CNS規範管制，故請原料CNS規範之訂單不要配大陸料 (OFP00684)-{.不符.} | 訂單:2501DFD053/001 CPL <生產備註> 事項如下 . 本單為烤漆背面大於等於25μ塗裝，軋延後不允許毛邊，請CPL注意修邊狀況 (RMK00124) . 【邊緣品質】此為烤漆背面25μ訂單，請加強檢視鋼捲：邊緣殘剪、側緣鋅渣或毛邊，因為會導致烤漆背面漆轉印正面 (RMK00126) . 除HGI/ HGL 訂單邊緣不噴油. 其餘皆側緣噴油 (RMK00285) | 訂單:2501DFD053/001 CR1 <生產備註> 事項如下 . 【邊緣品質】此為烤漆背面25μ訂單，請加強檢視鋼捲：邊緣殘剪、側緣鋅渣或毛邊，因為會導致烤漆背面漆轉印正面 (RMK00126) . 完軋寬度超出管制值上限≦2mm時,冷軋繼續生產並填寫品質異常通報單給鍍鋅線,以便調整張力與板溫 (RMK00278) | 訂單:2501DFD053/001 CR2 <生產備註> 事項如下 . 【邊緣品質】此為烤漆背面25μ訂單，請加強檢視鋼捲：邊緣殘剪、側緣鋅渣或毛邊，因為會導致烤漆背面漆轉印正面 (RMK00126) . 完軋寬度超出管制值上限≦2mm時,冷軋繼續生產並填寫品質異常通報單給鍍鋅線,以便調整張力與板溫 (RMK00278) | 訂單:2501DFD053/001 CG1 <生產備註> 事項如下 . 平板類,鍍鋅生產時SKIN PASS & T/L 請依據鍍鋅標準規定生產 (RMK00100) . 鍍鋅表面不可有鋅痕、壓痕、凹陷、及刮傷 、應變痕等。 (RMK00100) . 出口鋼捲盤捲後目視不允許有鼓起. (RMK00100) . 【邊緣品質】此為烤漆背面25μ訂單，請加強檢視鋼捲：邊緣殘剪、側緣鋅渣或毛邊，因為會導致烤漆背面漆轉印正面 (RMK00126) . 本單於烤漆正背面都塗裝正面漆，因此鍍鋅請管制背面表面品質比照正面 (RMK00363) | 訂單:2501DFD053/001 CG2 <生產備註> 事項如下 . 平板類,鍍鋅生產時SKIN PASS & T/L 請依據鍍鋅標準規定生產 (RMK00100) . 鍍鋅表面不可有鋅痕、壓痕、凹陷、及刮傷 、應變痕等。 (RMK00100) . 出口鋼捲盤捲後目視不允許有鼓起. (RMK00100) . 【邊緣品質】此為烤漆背面25μ訂單，請加強檢視鋼捲：邊緣殘剪、側緣鋅渣或毛邊，因為會導致烤漆背面漆轉印正面 (RMK00126) . 本單於烤漆正背面都塗裝正面漆，因此鍍鋅請管制背面表面品質比照正面 (RMK00363) | 訂單:2501DFD053/001 CC1 <生產備註> 事項如下 . 【分切】郁潔曰：限重4-4.9噸，最後一顆可不依限重（但別超過 4.9噸）。 (RMK-E_CHIN) . 【邊緣品質】此為烤漆背面25μ訂單，請加強檢視鋼捲：邊緣殘剪、側緣鋅渣或毛邊，因為會導致烤漆背面漆轉印正面 (RMK00126) . 1.本單若塗裝背面漆一律改為REVERSE COATING 例外訂單如下敘述 (RMK00163) . 2.例外訂單為R字頭超低光澤與PVDF (＞25μ)，背面漆可改 NATURE COATING，但搭配底漆避免遮蓋性不佳 (RMK00163) . ★★★注意！KP PVDF烘烤時間不得低於50秒，因此線速度 LS≦48 mpm★★★ (RMK00232) . ★品檢注意！JIS&CNS 訂單必須每滿50噸一定要再做一次TEST (RMK00259) . 1.有客戶要下CNS第3類,以下備註麻煩CCP與TSD遵循,謝謝! (RMK00394) . 1.1.面漆塗佈量務必>=90%（如果背面用面漆也一樣） (RMK00394) . 1.2.務必留30cm*全寬試片1片,供實驗室委託確認SST與QUV性能。並於試片上註明"SST 2000HRS、QUV 1500HRS" (RMK00394) . 【PMT】本單面漆為"PVDF"，經會議決議需量測板溫並記錄之。每一張排程需量測一次否則追究責任 (RMK00503) . 【抽氣量】白色系在CC1生產時,FINISH抽氣量請設定250,如生產中發生色差b值異常升高,請股長再加大抽氣量因應 (RMK00560) | 訂單:2501DFD053/001 CC2 <生產備註> 事項如下 . 【分切】郁潔曰：限重4-4.9噸，最後一顆可不依限重（但別超過 4.9噸）。 (RMK-E_CHIN) . 【邊緣品質】此為烤漆背面25μ訂單，請加強檢視鋼捲：邊緣殘剪、側緣鋅渣或毛邊，因為會導致烤漆背面漆轉印正面 (RMK00126) . 1.本單若塗裝背面漆一律改為REVERSE COATING 例外訂單如下敘述 (RMK00163) . 2.例外訂單為R字頭超低光澤與PVDF (＞25μ)，背面漆可改 NATURE COATING，但搭配底漆避免遮蓋性不佳 (RMK00163) . ★★★注意！KP PVDF烘烤時間不得低於50秒，因此線速度 LS≦48 mpm★★★ (RMK00232) . ★品檢注意！JIS&CNS 訂單必須每滿50噸一定要再做一次TEST (RMK00259) . 1.有客戶要下CNS第3類,以下備註麻煩CCP與TSD遵循,謝謝! (RMK00394) . 1.1.面漆塗佈量務必>=90%（如果背面用面漆也一樣） (RMK00394) . 1.2.務必留30cm*全寬試片1片,供實驗室委託確認SST與QUV性能。並於試片上註明"SST 2000HRS、QUV 1500HRS" (RMK00394) . 【PMT】本單面漆為"PVDF"，經會議決議需量測板溫並記錄之。每一張排程需量測一次否則追究責任 (RMK00503) . 【抽氣量】白色系在CC1生產時,FINISH抽氣量請設定250,如生產中發生色差b值異常升高,請股長再加大抽氣量因應 (RMK00560) | 訂單:2501DFD053/001 RCL 無 <生產備註> 事項 | 訂單:2501DFD053/001 CCPK 無 <生產備註> 事項 | 訂單:2501DFD053/001 CGQC <品檢備註> 事項如下 . 【邊緣品質】此為烤漆背面25μ訂單，請加強檢視鋼捲：邊緣殘剪、側緣鋅渣或毛邊，因為會導致烤漆背面漆轉印正面 (RMK00126) . 本單於烤漆正背面都塗裝正面漆，因此鍍鋅請管制背面表面品質比照正面 (RMK00363) | 訂單:2501DFD053/001 CCQC <品檢備註> 事項如下 . 【分切】郁潔曰：限重4-4.9噸，最後一顆可不依限重（但別超過 4.9噸）。 (RMK-E_CHIN) . 【邊緣品質】此為烤漆背面25μ訂單，請加強檢視鋼捲：邊緣殘剪、側緣鋅渣或毛邊，因為會導致烤漆背面漆轉印正面 (RMK00126) . 1.本單若塗裝背面漆一律改為REVERSE COATING 例外訂單如下敘述 (RMK00163) . 2.例外訂單為R字頭超低光澤與PVDF (＞25μ)，背面漆可改 NATURE COATING，但搭配底漆避免遮蓋性不佳 (RMK00163) . ★品檢注意！JIS&CNS 訂單必須每滿50噸一定要再做一次TEST (RMK00259) . 1.有客戶要下CNS第3類,以下備註麻煩CCP與TSD遵循,謝謝! (RMK00394) . 1.1.面漆塗佈量務必>=90%（如果背面用面漆也一樣） (RMK00394) . 1.2.務必留30cm*全寬試片1片,供實驗室委託確認SST與QUV性能。並於試片上註明"SST 2000HRS、QUV 1500HRS" (RMK00394) . 【PMT】本單面漆為"PVDF"，經會議決議需量測板溫並記錄之。每一張排程需量測一次否則追究責任 (RMK00503) | 訂單:2501DFD053/001 TOL 無 <生產備註> 事項 | 【分切】郁潔曰：限重4-4.9噸，最後一顆可不依限重（但別超過 4.9噸）。^^/CC1/CC2/CCQC/ <<.E_CHIN 2025/01/24 07:44.>> | 訂單 2501DFD053/001 修改記錄如下: 20250122 10:33:19 (24025) 退火碼: >> S1, 用途碼: >> CIA008, 背面標示: >> C815, 訂單背面顏色(五碼): >> SY110, 背面漆膜厚: >> 25, 背面漆塗漆型式幾塗幾烤: >> 2, 鉻酸鹽: >> Z, 訂單厚度: >> 0.326, 訂單重: >> 35, 重量容許率(下限): >> 10, 重量容許率(上限): >> 10, 訂單寬度: >> 914, 鍍製方式: >> BC, 鋼捲內徑: >> 508, 鋼捲下限重: >> 4, 鋼捲上限重: >> 4.9, 壓花條件碼: >> -, 表面花紋: >> R, 綠色識別碼: >> -, 印刷輥號: >> -, 產品代碼: >> PPGL, 皮膜碼: >> -, 單位別: >> M, 油品種類: >> Z, 塗油量: >> Z, 包裝代碼: >> D2 , 保護膜碼: >> -, 客戶試片取樣型式: >> -, 調質碼: >> S, 套筒碼: >> R , 規格: >> CGLC400-30, 製造標準: >> CNS, 表面處理劑種類: >> Z, 表面處理劑塗佈量: >> Z, 伸長率測試: >> N, 硬度測試碼: >> N, 抗拉強度測試: >> N, 降伏強度測試: >> N, 厚度變異: >> 0, 訂單正面顏色(五碼): >> FW466, 正面漆膜厚: >> 25, 正面漆塗漆型式幾塗幾烤: >> 2, 修邊碼: >> Y, 重量碼: >> AW, 鋼捲捲向: >> I, 鍍層碼: >> AZ150, | *:
PPGL | 2501DFD053/002 | 1. 提醒：CNS 第三類保固 PPGL AZ150（含）以上，PPGI Z27 （含）以上 TOP ≧25U , BK 兩層塗裝 (OFP00448)-{.不符.} 2. 再三提醒確認！CNS &JIS 塗裝 PVDF 需要"3類"耐候等級。並注意鍍層或膜厚是否符合.... (OFP00568)-{.不符.} 3. 單捲限重檢核 (原料重:15~20, 分切困難:20, 單捲限重:4.00~4.90)(OFP00031)-{.不符.} | 1. 部分大陸料含B元素超過CNS規範管制，故請原料CNS規範之訂單不要配大陸料 (OFP00684)-{.不符.} | 1. 提醒：CNS 第三類保固 PPGL AZ150（含）以上，PPGI Z27 （含）以上 TOP ≧25U , BK 兩層塗裝 (OFP00448)-{.不符.} 2. 再三提醒確認！CNS &JIS 塗裝 PVDF 需要"3類"耐候等級。並注意鍍層或膜厚是否符合.... (OFP00568)-{.不符.} 3. 部分大陸料含B元素超過CNS規範管制，故請原料CNS規範之訂單不要配大陸料 (OFP00684)-{.不符.} | 訂單:2501DFD053/002 CPL <生產備註> 事項如下 . 本單為烤漆背面大於等於25μ塗裝，軋延後不允許毛邊，請CPL注意修邊狀況 (RMK00124) . 【邊緣品質】此為烤漆背面25μ訂單，請加強檢視鋼捲：邊緣殘剪、側緣鋅渣或毛邊，因為會導致烤漆背面漆轉印正面 (RMK00126) . 除HGI/ HGL 訂單邊緣不噴油. 其餘皆側緣噴油 (RMK00285) | 訂單:2501DFD053/002 CR1 <生產備註> 事項如下 . 【邊緣品質】此為烤漆背面25μ訂單，請加強檢視鋼捲：邊緣殘剪、側緣鋅渣或毛邊，因為會導致烤漆背面漆轉印正面 (RMK00126) . 完軋寬度超出管制值上限≦2mm時,冷軋繼續生產並填寫品質異常通報單給鍍鋅線,以便調整張力與板溫 (RMK00278) | 訂單:2501DFD053/002 CR2 <生產備註> 事項如下 . 【邊緣品質】此為烤漆背面25μ訂單，請加強檢視鋼捲：邊緣殘剪、側緣鋅渣或毛邊，因為會導致烤漆背面漆轉印正面 (RMK00126) . 完軋寬度超出管制值上限≦2mm時,冷軋繼續生產並填寫品質異常通報單給鍍鋅線,以便調整張力與板溫 (RMK00278) | 訂單:2501DFD053/002 CG1 <生產備註> 事項如下 . 平板類,鍍鋅生產時SKIN PASS & T/L 請依據鍍鋅標準規定生產 (RMK00100) . 鍍鋅表面不可有鋅痕、壓痕、凹陷、及刮傷 、應變痕等。 (RMK00100) . 出口鋼捲盤捲後目視不允許有鼓起. (RMK00100) . 【邊緣品質】此為烤漆背面25μ訂單，請加強檢視鋼捲：邊緣殘剪、側緣鋅渣或毛邊，因為會導致烤漆背面漆轉印正面 (RMK00126) . 本單於烤漆正背面都塗裝正面漆，因此鍍鋅請管制背面表面品質比照正面 (RMK00363) | 訂單:2501DFD053/002 CG2 <生產備註> 事項如下 . 平板類,鍍鋅生產時SKIN PASS & T/L 請依據鍍鋅標準規定生產 (RMK00100) . 鍍鋅表面不可有鋅痕、壓痕、凹陷、及刮傷 、應變痕等。 (RMK00100) . 出口鋼捲盤捲後目視不允許有鼓起. (RMK00100) . 【邊緣品質】此為烤漆背面25μ訂單，請加強檢視鋼捲：邊緣殘剪、側緣鋅渣或毛邊，因為會導致烤漆背面漆轉印正面 (RMK00126) . 本單於烤漆正背面都塗裝正面漆，因此鍍鋅請管制背面表面品質比照正面 (RMK00363) | 訂單:2501DFD053/002 CC1 <生產備註> 事項如下 . 【分切】郁潔曰：限重4-4.9噸，最後一顆可不依限重（但別超過 4.9噸）。 (RMK-E_CHIN) . 【邊緣品質】此為烤漆背面25μ訂單，請加強檢視鋼捲：邊緣殘剪、側緣鋅渣或毛邊，因為會導致烤漆背面漆轉印正面 (RMK00126) . 1.本單若塗裝背面漆一律改為REVERSE COATING 例外訂單如下敘述 (RMK00163) . 2.例外訂單為R字頭超低光澤與PVDF (＞25μ)，背面漆可改 NATURE COATING，但搭配底漆避免遮蓋性不佳 (RMK00163) . ★★★注意！KP PVDF烘烤時間不得低於50秒，因此線速度 LS≦48 mpm★★★ (RMK00232) . ★品檢注意！JIS&CNS 訂單必須每滿50噸一定要再做一次TEST (RMK00259) . 1.有客戶要下CNS第3類,以下備註麻煩CCP與TSD遵循,謝謝! (RMK00394) . 1.1.面漆塗佈量務必>=90%（如果背面用面漆也一樣） (RMK00394) . 1.2.務必留30cm*全寬試片1片,供實驗室委託確認SST與QUV性能。並於試片上註明"SST 2000HRS、QUV 1500HRS" (RMK00394) . 【PMT】本單面漆為"PVDF"，經會議決議需量測板溫並記錄之。每一張排程需量測一次否則追究責任 (RMK00503) . 【抽氣量】白色系在CC1生產時,FINISH抽氣量請設定250,如生產中發生色差b值異常升高,請股長再加大抽氣量因應 (RMK00560) | 訂單:2501DFD053/002 CC2 <生產備註> 事項如下 . 【分切】郁潔曰：限重4-4.9噸，最後一顆可不依限重（但別超過 4.9噸）。 (RMK-E_CHIN) . 【邊緣品質】此為烤漆背面25μ訂單，請加強檢視鋼捲：邊緣殘剪、側緣鋅渣或毛邊，因為會導致烤漆背面漆轉印正面 (RMK00126) . 1.本單若塗裝背面漆一律改為REVERSE COATING 例外訂單如下敘述 (RMK00163) . 2.例外訂單為R字頭超低光澤與PVDF (＞25μ)，背面漆可改 NATURE COATING，但搭配底漆避免遮蓋性不佳 (RMK00163) . ★★★注意！KP PVDF烘烤時間不得低於50秒，因此線速度 LS≦48 mpm★★★ (RMK00232) . ★品檢注意！JIS&CNS 訂單必須每滿50噸一定要再做一次TEST (RMK00259) . 1.有客戶要下CNS第3類,以下備註麻煩CCP與TSD遵循,謝謝! (RMK00394) . 1.1.面漆塗佈量務必>=90%（如果背面用面漆也一樣） (RMK00394) . 1.2.務必留30cm*全寬試片1片,供實驗室委託確認SST與QUV性能。並於試片上註明"SST 2000HRS、QUV 1500HRS" (RMK00394) . 【PMT】本單面漆為"PVDF"，經會議決議需量測板溫並記錄之。每一張排程需量測一次否則追究責任 (RMK00503) . 【抽氣量】白色系在CC1生產時,FINISH抽氣量請設定250,如生產中發生色差b值異常升高,請股長再加大抽氣量因應 (RMK00560) | 訂單:2501DFD053/002 RCL 無 <生產備註> 事項 | 訂單:2501DFD053/002 CCPK 無 <生產備註> 事項 | 訂單:2501DFD053/002 CGQC <品檢備註> 事項如下 . 【邊緣品質】此為烤漆背面25μ訂單，請加強檢視鋼捲：邊緣殘剪、側緣鋅渣或毛邊，因為會導致烤漆背面漆轉印正面 (RMK00126) . 本單於烤漆正背面都塗裝正面漆，因此鍍鋅請管制背面表面品質比照正面 (RMK00363) | 訂單:2501DFD053/002 CCQC <品檢備註> 事項如下 . 【分切】郁潔曰：限重4-4.9噸，最後一顆可不依限重（但別超過 4.9噸）。 (RMK-E_CHIN) . 【邊緣品質】此為烤漆背面25μ訂單，請加強檢視鋼捲：邊緣殘剪、側緣鋅渣或毛邊，因為會導致烤漆背面漆轉印正面 (RMK00126) . 1.本單若塗裝背面漆一律改為REVERSE COATING 例外訂單如下敘述 (RMK00163) . 2.例外訂單為R字頭超低光澤與PVDF (＞25μ)，背面漆可改 NATURE COATING，但搭配底漆避免遮蓋性不佳 (RMK00163) . ★品檢注意！JIS&CNS 訂單必須每滿50噸一定要再做一次TEST (RMK00259) . 1.有客戶要下CNS第3類,以下備註麻煩CCP與TSD遵循,謝謝! (RMK00394) . 1.1.面漆塗佈量務必>=90%（如果背面用面漆也一樣） (RMK00394) . 1.2.務必留30cm*全寬試片1片,供實驗室委託確認SST與QUV性能。並於試片上註明"SST 2000HRS、QUV 1500HRS" (RMK00394) . 【PMT】本單面漆為"PVDF"，經會議決議需量測板溫並記錄之。每一張排程需量測一次否則追究責任 (RMK00503) | 訂單:2501DFD053/002 TOL 無 <生產備註> 事項 | 【分切】郁潔曰：限重4-4.9噸，最後一顆可不依限重（但別超過 4.9噸）。^^/CC1/CC2/CCQC/^^ <<.E_CHIN 2025/01/24 07:50.>> | 訂單 2501DFD053/002 修改記錄如下: 20250122 10:33:25 (24025) 退火碼: >> S1, 用途碼: >> CIA008, 背面標示: >> C815, 訂單背面顏色(五碼): >> SY110, 背面漆膜厚: >> 25, 背面漆塗漆型式幾塗幾烤: >> 2, 鉻酸鹽: >> Z, 訂單厚度: >> 0.376, 訂單重: >> 30, 重量容許率(下限): >> 10, 重量容許率(上限): >> 10, 訂單寬度: >> 914, 鍍製方式: >> BC, 鋼捲內徑: >> 508, 鋼捲下限重: >> 4, 鋼捲上限重: >> 4.9, 壓花條件碼: >> -, 表面花紋: >> R, 綠色識別碼: >> -, 印刷輥號: >> -, 產品代碼: >> PPGL, 皮膜碼: >> -, 單位別: >> M, 油品種類: >> Z, 塗油量: >> Z, 包裝代碼: >> D2 , 保護膜碼: >> -, 客戶試片取樣型式: >> -, 調質碼: >> S, 套筒碼: >> R , 規格: >> CGLC400-30, 製造標準: >> CNS, 表面處理劑種類: >> Z, 表面處理劑塗佈量: >> Z, 伸長率測試: >> N, 硬度測試碼: >> N, 抗拉強度測試: >> N, 降伏強度測試: >> N, 厚度變異: >> 0, 訂單正面顏色(五碼): >> FW466, 正面漆膜厚: >> 25, 正面漆塗漆型式幾塗幾烤: >> 2, 修邊碼: >> Y, 重量碼: >> AW, 鋼捲捲向: >> I, 鍍層碼: >> AZ150, | *:
PPGL | 2501DFD060/001 |  | 1. 部分大陸料含B元素超過CNS規範管制，故請原料CNS規範之訂單不要配大陸料 (OFP00684)-{.不符.} | 1. 訂單若有厚度變異，冷軋厚度公差比照烤漆計算公式 , 但最小為 1/2 公差做設定 (OFP00254)-{.不符.} 2. "偏薄要求訂單" 鍍後厚度減 鍍後厚度下限需大於 0.02 MM,以免發生厚度不足狀況 (OFP00369)-{.不符.} 3. 部分大陸料含B元素超過CNS規範管制，故請原料CNS規範之訂單不要配大陸料 (OFP00684)-{.不符.} | 訂單:2501DFD060/001 CPL <生產備註> 事項如下 . 除HGI/ HGL 訂單邊緣不噴油. 其餘皆側緣噴油 (RMK00285) | 訂單:2501DFD060/001 CR1 <生產備註> 事項如下 . 完軋寬度超出管制值上限≦2mm時,冷軋繼續生產並填寫品質異常通報單給鍍鋅線,以便調整張力與板溫 (RMK00278) | 訂單:2501DFD060/001 CR2 <生產備註> 事項如下 . 完軋寬度超出管制值上限≦2mm時,冷軋繼續生產並填寫品質異常通報單給鍍鋅線,以便調整張力與板溫 (RMK00278) | 訂單:2501DFD060/001 CG1 <生產備註> 事項如下 . 平板類,鍍鋅生產時SKIN PASS & T/L 請依據鍍鋅標準規定生產 (RMK00100) . 鍍鋅表面不可有鋅痕、壓痕、凹陷、及刮傷 、應變痕等。 (RMK00100) . 出口鋼捲盤捲後目視不允許有鼓起. (RMK00100) | 訂單:2501DFD060/001 CG2 <生產備註> 事項如下 . 平板類,鍍鋅生產時SKIN PASS & T/L 請依據鍍鋅標準規定生產 (RMK00100) . 鍍鋅表面不可有鋅痕、壓痕、凹陷、及刮傷 、應變痕等。 (RMK00100) . 出口鋼捲盤捲後目視不允許有鼓起. (RMK00100) | 訂單:2501DFD060/001 CC1 <生產備註> 事項如下 . 1.本單若塗裝背面漆一律改為REVERSE COATING 例外訂單如下敘述 (RMK00163) . 2.例外訂單為R字頭超低光澤與PVDF (＞25μ)，背面漆可改 NATURE COATING，但搭配底漆避免遮蓋性不佳 (RMK00163) . ★品檢注意！JIS&CNS 訂單必須每滿50噸一定要再做一次TEST (RMK00259) . 【抽氣量】白色系在CC1生產時,FINISH抽氣量請設定250,如生產中發生色差b值異常升高,請股長再加大抽氣量因應 (RMK00560) | 訂單:2501DFD060/001 CC2 <生產備註> 事項如下 . 1.本單若塗裝背面漆一律改為REVERSE COATING 例外訂單如下敘述 (RMK00163) . 2.例外訂單為R字頭超低光澤與PVDF (＞25μ)，背面漆可改 NATURE COATING，但搭配底漆避免遮蓋性不佳 (RMK00163) . ★品檢注意！JIS&CNS 訂單必須每滿50噸一定要再做一次TEST (RMK00259) . 【抽氣量】白色系在CC1生產時,FINISH抽氣量請設定250,如生產中發生色差b值異常升高,請股長再加大抽氣量因應 (RMK00560) | 訂單:2501DFD060/001 RCL 無 <生產備註> 事項 | 訂單:2501DFD060/001 CCPK 無 <生產備註> 事項 | 訂單:2501DFD060/001 CGQC 無 <品檢備註> 事項 | 訂單:2501DFD060/001 CCQC <品檢備註> 事項如下 . 1.本單若塗裝背面漆一律改為REVERSE COATING 例外訂單如下敘述 (RMK00163) . 2.例外訂單為R字頭超低光澤與PVDF (＞25μ)，背面漆可改 NATURE COATING，但搭配底漆避免遮蓋性不佳 (RMK00163) . ★品檢注意！JIS&CNS 訂單必須每滿50噸一定要再做一次TEST (RMK00259) | 訂單:2501DFD060/001 TOL 無 <生產備註> 事項 |  | 訂單 2501DFD060/001 修改記錄如下: 20250117 13:57:48 (21003) 退火碼: >> S1, 用途碼: >> CIA008, 背面標示: >> C814, 訂單背面顏色(五碼): >> BW73Y, 背面漆膜厚: >> 12.5, 背面漆塗漆型式幾塗幾烤: >> 2, 鉻酸鹽: >> Z, 訂單厚度: >> 0.52, 訂單重: >> 60, 重量容許率(下限): >> 10, 重量容許率(上限): >> 10, 訂單寬度: >> 914, 鍍製方式: >> AC, 鋼捲內徑: >> 508, 鋼捲下限重: >> 3, 鋼捲上限重: >> 5, 壓花條件碼: >> -, 表面花紋: >> R, 綠色識別碼: >> -, 印刷輥號: >> -, 產品代碼: >> PPGL, 皮膜碼: >> -, 單位別: >> M, 油品種類: >> Z, 塗油量: >> Z, 包裝代碼: >> D2 , 保護膜碼: >> -, 客戶試片取樣數量: >> 0, 客戶試片取樣型式: >> -, 調質碼: >> S, 套筒碼: >> R , 規格: >> CGLC400-20, 製造標準: >> CNS, 表面處理劑種類: >> Z, 表面處理劑塗佈量: >> Z, 伸長率測試: >> N, 硬度測試碼: >> N, 抗拉強度測試: >> N, 降伏強度測試: >> N, 厚度變異: >> -1.4, 訂單正面顏色(五碼): >> SW336, 正面漆膜厚: >> 25, 正面漆塗漆型式幾塗幾烤: >> 2, 修邊碼: >> Y, 重量碼: >> AW, 鋼捲捲向: >> I, 鍍層碼: >> AZ150, | H:厚度偏薄
PPGI | 2501DFD063/001 |  | 1. 部分大陸料含B元素超過CNS規範管制，故請原料CNS規範之訂單不要配大陸料 (OFP00684)-{.不符.} | 1. 【提醒 審單人員】CR≧0.6 要於烤漆備註調降 PMT等相關。★KP抗塵PVDF不受此限 (OFP00509)-{.不符.} 2. 部分大陸料含B元素超過CNS規範管制，故請原料CNS規範之訂單不要配大陸料 (OFP00684)-{.不符.} | 訂單:2501DFD063/001 CPL <生產備註> 事項如下 . 避免刮痕及殘剪,注意修邊品質. (RMK00084) . 除HGI/ HGL 訂單邊緣不噴油. 其餘皆側緣噴油 (RMK00285) | 訂單:2501DFD063/001 CR1 <生產備註> 事項如下 . 不得有中波,加強板形及弓形度控制,記錄板面狀況 出口不可有鼓起. (RMK00084) . 完軋寬度超出管制值上限≦2mm時,冷軋繼續生產並填寫品質異常通報單給鍍鋅線,以便調整張力與板溫 (RMK00278) | 訂單:2501DFD063/001 CR2 <生產備註> 事項如下 . 不得有中波,加強板形及弓形度控制,記錄板面狀況 出口不可有鼓起. (RMK00084) . 完軋寬度超出管制值上限≦2mm時,冷軋繼續生產並填寫品質異常通報單給鍍鋅線,以便調整張力與板溫 (RMK00278) | 訂單:2501DFD063/001 CG1 <生產備註> 事項如下 . 平板類,鍍鋅生產時SKIN PASS & T/L 請依據鍍鋅標準規定生產. (RMK00084) . 弓形度≦4MM/300MM 波高≦4MM 急峻度≦0.5%. (RMK00084) . 每二顆母鋼捲需切2M板量測急峻度,並記錄於外觀檢查記錄表內. (RMK00084) . 出口鋼捲盤捲後目視不允許有鼓起. (RMK00084) . 本單於烤漆正背面都塗裝正面漆，因此鍍鋅請管制背面表面品質比照正面 (RMK00363) | 訂單:2501DFD063/001 CG2 <生產備註> 事項如下 . 平板類,鍍鋅生產時SKIN PASS & T/L 請依據鍍鋅標準規定生產. (RMK00084) . 弓形度≦4MM/300MM 波高≦4MM 急峻度≦0.5%. (RMK00084) . 每二顆母鋼捲需切2M板量測急峻度,並記錄於外觀檢查記錄表內. (RMK00084) . 出口鋼捲盤捲後目視不允許有鼓起. (RMK00084) . 本單於烤漆正背面都塗裝正面漆，因此鍍鋅請管制背面表面品質比照正面 (RMK00363) | 訂單:2501DFD063/001 CC1 <生產備註> 事項如下 . 【PMT】1.1.因為CR厚0.961 mm，TOP 標準PMT以217℃去計算 (RMK-E_CHIN) . 【提醒】侑勝曰：注意單捲限重(限重:3~5噸)及烤漆出口610內徑。 (RMK-E_CHIN) . 冷軋厚度 > 0.8mm 內圈須插入二張瓦楞紙,防止端板印痕.客戶為益大時不可加瓦楞紙 (RMK00059) . 出口鋼捲盤捲後目視不允許有鼓起. (RMK00084) . 1.本單若塗裝背面漆一律改為REVERSE COATING 例外訂單如下敘述 (RMK00163) . 2.例外訂單為R字頭超低光澤與PVDF (＞25μ)，背面漆可改 NATURE COATING，但搭配底漆避免遮蓋性不佳 (RMK00163) . ★品檢注意！JIS&CNS 訂單必須每滿50噸一定要再做一次TEST (RMK00259) . 【PMT】1.2.CC2計算完後面漆每個ZONE 爐溫各降8℃為最終爐溫 (RMK00568) . 【PMT】1.3.CC2因爐溫各降8℃為最終爐溫，請股長於TEST時 確實量測板溫 (RMK00568) . 【PMT】1.4.若發現PMT不足，請上調ZONE溫度並回饋工程師 (RMK00568) . 【PMT】1.5.品檢注意！因標準PMT有下修請注意MEK測試 (RMK00568) . 【PMT】1.6.厚板少生產，請領班量測板溫並記錄之 (RMK00568) | 訂單:2501DFD063/001 CC2 <生產備註> 事項如下 . 【PMT】1.1.因為CR厚0.961 mm，TOP 標準PMT以217℃去計算 (RMK-E_CHIN) . 【提醒】侑勝曰：注意單捲限重(限重:3~5噸)及烤漆出口610內徑。 (RMK-E_CHIN) . 冷軋厚度 > 0.8mm 內圈須插入二張瓦楞紙,防止端板印痕.客戶為益大時不可加瓦楞紙 (RMK00059) . 出口鋼捲盤捲後目視不允許有鼓起. (RMK00084) . 1.本單若塗裝背面漆一律改為REVERSE COATING 例外訂單如下敘述 (RMK00163) . 2.例外訂單為R字頭超低光澤與PVDF (＞25μ)，背面漆可改 NATURE COATING，但搭配底漆避免遮蓋性不佳 (RMK00163) . 20120627晨會決議 CC2生產 PPGI 時請使用表調 (RMK00191) . ★品檢注意！JIS&CNS 訂單必須每滿50噸一定要再做一次TEST (RMK00259) . 【PMT】1.2.CC2計算完後面漆每個ZONE 爐溫各降8℃為最終爐溫 (RMK00568) . 【PMT】1.3.CC2因爐溫各降8℃為最終爐溫，請股長於TEST時 確實量測板溫 (RMK00568) . 【PMT】1.4.若發現PMT不足，請上調ZONE溫度並回饋工程師 (RMK00568) . 【PMT】1.5.品檢注意！因標準PMT有下修請注意MEK測試 (RMK00568) . 【PMT】1.6.厚板少生產，請領班量測板溫並記錄之 (RMK00568) | 訂單:2501DFD063/001 RCL <生產備註> 事項如下 . 冷軋厚度 > 0.8mm 內圈須插入二張瓦楞紙,防止端板印痕.客戶為益大時不可加瓦楞紙 (RMK00059) | 訂單:2501DFD063/001 CCPK 無 <生產備註> 事項 | 訂單:2501DFD063/001 CGQC <品檢備註> 事項如下 . 本單於烤漆正背面都塗裝正面漆，因此鍍鋅請管制背面表面品質比照正面 (RMK00363) | 訂單:2501DFD063/001 CCQC <品檢備註> 事項如下 . 【PMT】1.1.因為CR厚0.961 mm，TOP 標準PMT以217℃去計算 (RMK-E_CHIN) . 【提醒】侑勝曰：注意單捲限重(限重:3~5噸)及烤漆出口610內徑。 (RMK-E_CHIN) . 冷軋厚度 > 0.8mm 內圈須插入二張瓦楞紙,防止端板印痕.客戶為益大時不可加瓦楞紙 (RMK00059) . 1.本單若塗裝背面漆一律改為REVERSE COATING 例外訂單如下敘述 (RMK00163) . 2.例外訂單為R字頭超低光澤與PVDF (＞25μ)，背面漆可改 NATURE COATING，但搭配底漆避免遮蓋性不佳 (RMK00163) . ★品檢注意！JIS&CNS 訂單必須每滿50噸一定要再做一次TEST (RMK00259) . 【PMT】1.2.CC2計算完後面漆每個ZONE 爐溫各降8℃為最終爐溫 (RMK00568) . 【PMT】1.3.CC2因爐溫各降8℃為最終爐溫，請股長於TEST時 確實量測板溫 (RMK00568) . 【PMT】1.4.若發現PMT不足，請上調ZONE溫度並回饋工程師 (RMK00568) . 【PMT】1.5.品檢注意！因標準PMT有下修請注意MEK測試 (RMK00568) . 【PMT】1.6.厚板少生產，請領班量測板溫並記錄之 (RMK00568) | 訂單:2501DFD063/001 TOL 無 <生產備註> 事項 | 【提醒】侑勝曰：注意單捲限重(限重:3~5噸)及烤漆出口610內徑。^^/CC1/CC2/CCQC/ <<.E_CHIN 2025/01/23 07:46.>> 【PMT】1.1.因為CR厚0.961 mm，TOP 標準PMT以217℃去計算^^/CC1/CC2/CCQC/^^ <<.E_CHIN 2025/01/23 07:49.>> | 訂單 2501DFD063/001 修改記錄如下: 20250121 10:20:27 (23003) 退火碼: >> S1, 用途碼: >> COT001, 背面標示: >> C817, 訂單背面顏色(五碼): >> 5C161, 背面漆膜厚: >> NOM, 背面漆塗漆型式幾塗幾烤: >> 2, 鉻酸鹽: >> Z, 訂單厚度: >> 0.951, 訂單重: >> 15, 重量容許率(下限): >> 10, 重量容許率(上限): >> 10, 訂單寬度: >> 914, 鍍製方式: >> BC, 鋼捲內徑: >> 610, 鋼捲下限重: >> 3, 鋼捲上限重: >> 5, 壓花條件碼: >> -, 表面花紋: >> Z, 綠色識別碼: >> -, 印刷輥號: >> -, 產品代碼: >> PPGI, 皮膜碼: >> -, 單位別: >> M, 油品種類: >> Z, 塗油量: >> Z, 包裝代碼: >> D2 , 保護膜碼: >> -, 客戶試片取樣型式: >> -, 調質碼: >> S, 套筒碼: >> N , 規格: >> CGC440-20, 製造標準: >> CNS, 表面處理劑種類: >> Z, 表面處理劑塗佈量: >> Z, 伸長率測試: >> Y, 硬度測試碼: >> Y, 抗拉強度測試: >> Y, 降伏強度測試: >> Y, 厚度變異: >> 0, 訂單正面顏色(五碼): >> 5C161, 正面漆膜厚: >> NOM, 正面漆塗漆型式幾塗幾烤: >> 2, 修邊碼: >> Y, 重量碼: >> AW, 鋼捲捲向: >> I, 鍍層碼: >> Z25, | *:
PPGI | 2501DFD063/002 | 1. CGL490 等級 需用CSC料並注意軋延率至少≧70％，目標75％。參閱163EFE026 (OFP00253)-{.不符.} 2. 單捲限重檢核 (原料重:18.5~23.5, 分切困難:20.00~21.00, 單捲限重:4.00~5.00)(OFP00031)-{.不符.} | 1. CGL490 等級 需用CSC料並注意軋延率至少≧70％，目標75％。參閱163EFE026 (OFP00253)-{.不符.} 2. 部分大陸料含B元素超過CNS規範管制，故請原料CNS規範之訂單不要配大陸料 (OFP00684)-{.不符.} | 1. CGL490 等級 需用CSC料並注意軋延率至少≧70％，目標75％。參閱163EFE026 (OFP00253)-{.不符.} 2. 【提醒 審單人員】CR≧0.6 要於烤漆備註調降 PMT等相關。★KP抗塵PVDF不受此限 (OFP00509)-{.不符.} 3. 部分大陸料含B元素超過CNS規範管制，故請原料CNS規範之訂單不要配大陸料 (OFP00684)-{.不符.} | 訂單:2501DFD063/002 CPL <生產備註> 事項如下 . 避免刮痕及殘剪,注意修邊品質. (RMK00084) . 除HGI/ HGL 訂單邊緣不噴油. 其餘皆側緣噴油 (RMK00285) | 訂單:2501DFD063/002 CR1 <生產備註> 事項如下 . 不得有中波,加強板形及弓形度控制,記錄板面狀況 出口不可有鼓起. (RMK00084) . 完軋寬度超出管制值上限≦2mm時,冷軋繼續生產並填寫品質異常通報單給鍍鋅線,以便調整張力與板溫 (RMK00278) . 【軋延特別說明】指定 CR1 軋延 (RMK00614) . 【軋延特別說明】CR1 11 PASS軋延 (RMK00614) . 【軋延特別說明】CR1 使用工輥直徑480mm以下之工輥軋延避免ROLLING FORCE過載 (RMK00614) . 【軋延特別說明】第1PASS 速度設定300 mpm，避免歪斜斷板 (RMK00614) | 訂單:2501DFD063/002 CR2 <生產備註> 事項如下 . 不得有中波,加強板形及弓形度控制,記錄板面狀況 出口不可有鼓起. (RMK00084) . 完軋寬度超出管制值上限≦2mm時,冷軋繼續生產並填寫品質異常通報單給鍍鋅線,以便調整張力與板溫 (RMK00278) . 【軋延特別說明】指定 CR1 軋延 (RMK00614) . 【軋延特別說明】CR1 11 PASS軋延 (RMK00614) . 【軋延特別說明】CR1 使用工輥直徑480mm以下之工輥軋延避免ROLLING FORCE過載 (RMK00614) . 【軋延特別說明】第1PASS 速度設定300 mpm，避免歪斜斷板 (RMK00614) | 訂單:2501DFD063/002 CG1 <生產備註> 事項如下 . 平板類,鍍鋅生產時SKIN PASS & T/L 請依據鍍鋅標準規定生產. (RMK00084) . 弓形度≦4MM/300MM 波高≦4MM 急峻度≦0.5%. (RMK00084) . 每二顆母鋼捲需切2M板量測急峻度,並記錄於外觀檢查記錄表內. (RMK00084) . 出口鋼捲盤捲後目視不允許有鼓起. (RMK00084) . 本單於烤漆正背面都塗裝正面漆，因此鍍鋅請管制背面表面品質比照正面 (RMK00363) | 訂單:2501DFD063/002 CG2 <生產備註> 事項如下 . 平板類,鍍鋅生產時SKIN PASS & T/L 請依據鍍鋅標準規定生產. (RMK00084) . 弓形度≦4MM/300MM 波高≦4MM 急峻度≦0.5%. (RMK00084) . 每二顆母鋼捲需切2M板量測急峻度,並記錄於外觀檢查記錄表內. (RMK00084) . 出口鋼捲盤捲後目視不允許有鼓起. (RMK00084) . 本單於烤漆正背面都塗裝正面漆，因此鍍鋅請管制背面表面品質比照正面 (RMK00363) | 訂單:2501DFD063/002 CC1 <生產備註> 事項如下 . 【PMT】1.1.因為CR厚0.961 mm，TOP 標準PMT以217℃去計算 (RMK-E_CHIN) . 【提醒】侑勝曰：注意單捲限重(限重:3~5噸)及烤漆出口610內徑。 (RMK-E_CHIN) . 冷軋厚度 > 0.8mm 內圈須插入二張瓦楞紙,防止端板印痕.客戶為益大時不可加瓦楞紙 (RMK00059) . 出口鋼捲盤捲後目視不允許有鼓起. (RMK00084) . 1.本單若塗裝背面漆一律改為REVERSE COATING 例外訂單如下敘述 (RMK00163) . 2.例外訂單為R字頭超低光澤與PVDF (＞25μ)，背面漆可改 NATURE COATING，但搭配底漆避免遮蓋性不佳 (RMK00163) . ★品檢注意！JIS&CNS 訂單必須每滿50噸一定要再做一次TEST (RMK00259) . 【PMT】1.2.CC2計算完後面漆每個ZONE 爐溫各降8℃為最終爐溫 (RMK00568) . 【PMT】1.3.CC2因爐溫各降8℃為最終爐溫，請股長於TEST時 確實量測板溫 (RMK00568) . 【PMT】1.4.若發現PMT不足，請上調ZONE溫度並回饋工程師 (RMK00568) . 【PMT】1.5.品檢注意！因標準PMT有下修請注意MEK測試 (RMK00568) . 【PMT】1.6.厚板少生產，請領班量測板溫並記錄之 (RMK00568) | 訂單:2501DFD063/002 CC2 <生產備註> 事項如下 . 【PMT】1.1.因為CR厚0.961 mm，TOP 標準PMT以217℃去計算 (RMK-E_CHIN) . 【提醒】侑勝曰：注意單捲限重(限重:3~5噸)及烤漆出口610內徑。 (RMK-E_CHIN) . 冷軋厚度 > 0.8mm 內圈須插入二張瓦楞紙,防止端板印痕.客戶為益大時不可加瓦楞紙 (RMK00059) . 出口鋼捲盤捲後目視不允許有鼓起. (RMK00084) . 1.本單若塗裝背面漆一律改為REVERSE COATING 例外訂單如下敘述 (RMK00163) . 2.例外訂單為R字頭超低光澤與PVDF (＞25μ)，背面漆可改 NATURE COATING，但搭配底漆避免遮蓋性不佳 (RMK00163) . 20120627晨會決議 CC2生產 PPGI 時請使用表調 (RMK00191) . ★品檢注意！JIS&CNS 訂單必須每滿50噸一定要再做一次TEST (RMK00259) . 【PMT】1.2.CC2計算完後面漆每個ZONE 爐溫各降8℃為最終爐溫 (RMK00568) . 【PMT】1.3.CC2因爐溫各降8℃為最終爐溫，請股長於TEST時 確實量測板溫 (RMK00568) . 【PMT】1.4.若發現PMT不足，請上調ZONE溫度並回饋工程師 (RMK00568) . 【PMT】1.5.品檢注意！因標準PMT有下修請注意MEK測試 (RMK00568) . 【PMT】1.6.厚板少生產，請領班量測板溫並記錄之 (RMK00568) | 訂單:2501DFD063/002 RCL <生產備註> 事項如下 . 冷軋厚度 > 0.8mm 內圈須插入二張瓦楞紙,防止端板印痕.客戶為益大時不可加瓦楞紙 (RMK00059) | 訂單:2501DFD063/002 CCPK 無 <生產備註> 事項 | 訂單:2501DFD063/002 CGQC <品檢備註> 事項如下 . 本單於烤漆正背面都塗裝正面漆，因此鍍鋅請管制背面表面品質比照正面 (RMK00363) | 訂單:2501DFD063/002 CCQC <品檢備註> 事項如下 . 【PMT】1.1.因為CR厚0.961 mm，TOP 標準PMT以217℃去計算 (RMK-E_CHIN) . 【提醒】侑勝曰：注意單捲限重(限重:3~5噸)及烤漆出口610內徑。 (RMK-E_CHIN) . 冷軋厚度 > 0.8mm 內圈須插入二張瓦楞紙,防止端板印痕.客戶為益大時不可加瓦楞紙 (RMK00059) . 1.本單若塗裝背面漆一律改為REVERSE COATING 例外訂單如下敘述 (RMK00163) . 2.例外訂單為R字頭超低光澤與PVDF (＞25μ)，背面漆可改 NATURE COATING，但搭配底漆避免遮蓋性不佳 (RMK00163) . ★品檢注意！JIS&CNS 訂單必須每滿50噸一定要再做一次TEST (RMK00259) . 【PMT】1.2.CC2計算完後面漆每個ZONE 爐溫各降8℃為最終爐溫 (RMK00568) . 【PMT】1.3.CC2因爐溫各降8℃為最終爐溫，請股長於TEST時 確實量測板溫 (RMK00568) . 【PMT】1.4.若發現PMT不足，請上調ZONE溫度並回饋工程師 (RMK00568) . 【PMT】1.5.品檢注意！因標準PMT有下修請注意MEK測試 (RMK00568) . 【PMT】1.6.厚板少生產，請領班量測板溫並記錄之 (RMK00568) | 訂單:2501DFD063/002 TOL 無 <生產備註> 事項 | 【提醒】侑勝曰：注意單捲限重(限重:3~5噸)及烤漆出口610內徑。^^/CC1/CC2/CCQC/^^ <<.E_CHIN 2025/01/23 07:51.>> 【PMT】1.1.因為CR厚0.961 mm，TOP 標準PMT以217℃去計算^^/CC1/CC2/CCQC/^^ <<.E_CHIN 2025/01/23 08:06.>> | 訂單 2501DFD063/002 修改記錄如下: 20250121 10:20:33 (23003) 退火碼: >> S1, 用途碼: >> COT001, 背面標示: >> C817, 訂單背面顏色(五碼): >> 5C161, 背面漆膜厚: >> NOM, 背面漆塗漆型式幾塗幾烤: >> 2, 鉻酸鹽: >> Z, 訂單厚度: >> 0.951, 訂單重: >> 20, 重量容許率(下限): >> 10, 重量容許率(上限): >> 10, 訂單寬度: >> 1219, 鍍製方式: >> BC, 鋼捲內徑: >> 610, 鋼捲下限重: >> 4, 鋼捲上限重: >> 5, 壓花條件碼: >> -, 表面花紋: >> Z, 綠色識別碼: >> -, 印刷輥號: >> -, 產品代碼: >> PPGI, 皮膜碼: >> -, 單位別: >> M, 油品種類: >> Z, 塗油量: >> Z, 包裝代碼: >> D2 , 保護膜碼: >> -, 客戶試片取樣型式: >> -, 調質碼: >> S, 套筒碼: >> N , 規格: >> CGC490-20, 製造標準: >> CNS, 表面處理劑種類: >> Z, 表面處理劑塗佈量: >> Z, 伸長率測試: >> Y, 硬度測試碼: >> Y, 抗拉強度測試: >> Y, 降伏強度測試: >> Y, 厚度變異: >> 0, 訂單正面顏色(五碼): >> 5C161, 正面漆膜厚: >> NOM, 正面漆塗漆型式幾塗幾烤: >> 2, 修邊碼: >> Y, 重量碼: >> AW, 鋼捲捲向: >> I, 鍍層碼: >> Z25, | *:
PPGL | 2501DFD064/004 | 1. 提醒：CNS 第三類保固 PPGL AZ150（含）以上，PPGI Z27 （含）以上 TOP ≧25U , BK 兩層塗裝 (OFP00448)-{.不符.} 2. ※【提醒】！曾因岩棉複合板BK材質發生黏不住，若BK顏色未曾使用於複合板訂單時需確認※ (OFP00625)-{.不符.} 3. 單捲限重檢核 (原料重:18~23, 分切困難:22.00~23.00, 單捲限重:5.00~5.50)(OFP00031)-{.不符.} 4. 烤漆產品背面標示防呆檢查 ( 背面標示:C815 內容與訂單資料不符..... )(OFP00082)-{.不符.} | 1. 部分大陸料含B元素超過CNS規範管制，故請原料CNS規範之訂單不要配大陸料 (OFP00684)-{.不符.} 2. 用途 CIA021 岩棉複合板"忌用"超修鋼捲(HR寬度-訂單寬度 ＞30 MM) (OFP00718)-{.不符.} | 1. 鍍鋁鋅(烤漆)特材調質訂單( 冷軋厚度>=0.55MM ,寬度 >= 914MM) 限制於CG2生產 (OFP00255)-{.不符.} 2. 退火訂單因CG1製程能力關係 。1. 0.570～0.599 >3.5' 需指定CG2 (OFP00394)-{.不符.} 3. 提醒：CNS 第三類保固 PPGL AZ150（含）以上，PPGI Z27 （含）以上 TOP ≧25U , BK 兩層塗裝 (OFP00448)-{.不符.} 4. ※【提醒】！曾因岩棉複合板BK材質發生黏不住，若BK顏色未曾使用於複合板訂單時需確認※ (OFP00625)-{.不符.} 5. 部分大陸料含B元素超過CNS規範管制，故請原料CNS規範之訂單不要配大陸料 (OFP00684)-{.不符.} 6. 用途 CIA021 岩棉複合板"忌用"超修鋼捲(HR寬度-訂單寬度 ＞30 MM) (OFP00718)-{.不符.} 7. 烤漆產品背面標示防呆檢查 ( 背面標示:C815 內容與訂單資料不符..... )(OFP00082)-{.不符.} | 訂單:2501DFD064/004 CPL <生產備註> 事項如下 . 【寬度公差說明】客戶期望"目標寬度1192~1196mm"，因此本單寬度公差仿 ASTM設定 (RMK-E_CHIN) . 除HGI/ HGL 訂單邊緣不噴油. 其餘皆側緣噴油 (RMK00285) . 1.指定CR2&CG1&CC1 生產以岩棉複合板板形品質生產與管制 (RMK00428) . 2.CR2生產請依循以下規定 (RMK00428) . 2.1. 生產方式比照森鉅產品 (RMK00428) . 2.2. 下工輥採用special crown (RMK00428) . 2.3. 末2 pass中波條件:10~12 I_UNIT,速度:600mpm(降速調板) (RMK00428) . 5.2.參考SKP R/F=180, INC=70, EL%=0.40%, T/L E輥=7.5, C輥=5.1, L輥=7.7, #7 bending -0.9 (RMK00428) | 訂單:2501DFD064/004 CR1 <生產備註> 事項如下 . 【寬度公差說明】客戶期望"目標寬度1192~1196mm"，因此本單寬度公差仿 ASTM設定 (RMK-E_CHIN) . 完軋寬度超出管制值上限≦2mm時,冷軋繼續生產並填寫品質異常通報單給鍍鋅線,以便調整張力與板溫 (RMK00278) . 1.指定CR2&CG1&CC1 生產以岩棉複合板板形品質生產與管制 (RMK00428) . 2.CR2生產請依循以下規定 (RMK00428) . 2.1. 生產方式比照森鉅產品 (RMK00428) . 2.2. 下工輥採用special crown (RMK00428) . 2.3. 末2 pass中波條件:10~12 I_UNIT,速度:600mpm(降速調板) (RMK00428) . 2.4. 使用小工輥生產(工輥直徑410mm以下),以降低軋延力,提升板形平坦度水準. (RMK00428) . 5.2.參考SKP R/F=180, INC=70, EL%=0.40%, T/L E輥=7.5, C輥=5.1, L輥=7.7, #7 bending -0.9 (RMK00428) | 訂單:2501DFD064/004 CR2 <生產備註> 事項如下 . 【寬度公差說明】客戶期望"目標寬度1192~1196mm"，因此本單寬度公差仿 ASTM設定 (RMK-E_CHIN) . 完軋寬度超出管制值上限≦2mm時,冷軋繼續生產並填寫品質異常通報單給鍍鋅線,以便調整張力與板溫 (RMK00278) . 1.指定CR2&CG1&CC1 生產以岩棉複合板板形品質生產與管制 (RMK00428) . 2.CR2生產請依循以下規定 (RMK00428) . 2.1. 生產方式比照森鉅產品 (RMK00428) . 2.2. 下工輥採用special crown (RMK00428) . 2.3. 末2 pass中波條件:10~12 I_UNIT,速度:600mpm(降速調板) (RMK00428) . 2.4. 使用小工輥生產(工輥直徑410mm以下),以降低軋延力,提升板形平坦度水準. (RMK00428) . 5.2.參考SKP R/F=180, INC=70, EL%=0.40%, T/L E輥=7.5, C輥=5.1, L輥=7.7, #7 bending -0.9 (RMK00428) | 訂單:2501DFD064/004 CG1 <生產備註> 事項如下 . 【分切長度】3.若有缺陷需分切，先別自行分切。回饋給郁潔後再行分切（因為烤漆需管制分切長度） (RMK-E_CHIN) . 【成品目標寬度】盡量朝客戶目標寬度1192~1196mm（不保證）生產 (RMK-E_CHIN) . 【寬度公差說明】客戶期望"目標寬度1192~1196mm"，因此本單寬度公差仿 ASTM設定 (RMK-E_CHIN) . 本單於烤漆正背面都塗裝正面漆，因此鍍鋅請管制背面表面品質比照正面 (RMK00363) . ★1.依2021/10/29產銷會議決議，本單作為岩棉複合板測試。請各單位配合以★ (RMK00428) . 1.指定CR2&CG1&CC1 生產以岩棉複合板板形品質生產與管制 (RMK00428) . 2.CR2生產請依循以下規定 (RMK00428) . 2.1. 生產方式比照森鉅產品 (RMK00428) . 2.2. 下工輥採用special crown (RMK00428) . 2.3. 末2 pass中波條件:10~12 I_UNIT,速度:600mpm(降速調板) (RMK00428) . 2.4. 使用小工輥生產(工輥直徑410mm以下),以降低軋延力,提升板形平坦度水準. (RMK00428) . 3.鍍鋅板形以現行岩棉複合板管制...2022/09/27會議 (RMK00428) . 4.烤漆最終PASS不用 T/L(弓形度異常可使用tension mode) (RMK00428) . 5.1.指定CG1, 製程SOP備註: (RMK00428) . 5.2.參考SKP R/F=180, INC=70, EL%=0.40%, T/L E輥=7.5, C輥=5.1, L輥=7.7, #7 bending -0.9 (RMK00428) . 7. 若GL鋼捲板形NG則通知PP＆TED 相關人員。先投入CC2重整平後,再投入CC1生產 (RMK00428) . 8.若因板形不良先至CC2整平，其出口收捲張力UT= 2.4 kg/mm2 (RMK00428) . 9.★生產請注意！允許小邊波，不得產生中波★ (RMK00428) . 10.【品檢】烤漆出口每顆母鋼第二、第四分切頭板以及尾切的尾板需量測板形 (RMK00428) . 【鍍鋅岩棉板形】參考 鍍(鋁)鋅產品一級品板形品質要求總覽表 (RMK00428) | 訂單:2501DFD064/004 CG2 <生產備註> 事項如下 . 【分切長度】3.若有缺陷需分切，先別自行分切。回饋給郁潔後再行分切（因為烤漆需管制分切長度） (RMK-E_CHIN) . 【成品目標寬度】盡量朝客戶目標寬度1192~1196mm（不保證）生產 (RMK-E_CHIN) . 【寬度公差說明】客戶期望"目標寬度1192~1196mm"，因此本單寬度公差仿 ASTM設定 (RMK-E_CHIN) . 本單於烤漆正背面都塗裝正面漆，因此鍍鋅請管制背面表面品質比照正面 (RMK00363) . ★1.依2021/10/29產銷會議決議，本單作為岩棉複合板測試。請各單位配合以★ (RMK00428) . 1.指定CR2&CG1&CC1 生產以岩棉複合板板形品質生產與管制 (RMK00428) . 2.CR2生產請依循以下規定 (RMK00428) . 2.1. 生產方式比照森鉅產品 (RMK00428) . 2.2. 下工輥採用special crown (RMK00428) . 2.3. 末2 pass中波條件:10~12 I_UNIT,速度:600mpm(降速調板) (RMK00428) . 2.4. 使用小工輥生產(工輥直徑410mm以下),以降低軋延力,提升板形平坦度水準. (RMK00428) . 3.鍍鋅板形以現行岩棉複合板管制...2022/09/27會議 (RMK00428) . 4.烤漆最終PASS不用 T/L(弓形度異常可使用tension mode) (RMK00428) . 7. 若GL鋼捲板形NG則通知PP＆TED 相關人員。先投入CC2重整平後,再投入CC1生產 (RMK00428) . 8.若因板形不良先至CC2整平，其出口收捲張力UT= 2.4 kg/mm2 (RMK00428) . 9.★生產請注意！允許小邊波，不得產生中波★ (RMK00428) . 10.【品檢】烤漆出口每顆母鋼第二、第四分切頭板以及尾切的尾板需量測板形 (RMK00428) . 【鍍鋅岩棉板形】參考 鍍(鋁)鋅產品一級品板形品質要求總覽表 (RMK00428) | 訂單:2501DFD064/004 CC1 <生產備註> 事項如下 . 【分切長度】3.若有缺陷需分切，先別自行分切。回饋給郁潔後再行分切（因為烤漆需管制分切長度） (RMK-E_CHIN) . 【分切長度】2.烤漆最終怎麼分切...以PP與營業協商確認為主 (RMK-E_CHIN) . 【分切長度】1.因應複合板(上下層板搭配)生產<分切以米數為主>，每粒950~1100m左右。兩兩鋼捲長度盡量一致。 (RMK-E_CHIN) . 【成品目標寬度】盡量朝客戶目標寬度1192~1196mm（不保證）生產 (RMK-E_CHIN) . 【寬度公差說明】客戶期望"目標寬度1192~1196mm"，因此本單寬度公差仿 ASTM設定 (RMK-E_CHIN) . 1.本單若塗裝背面漆一律改為REVERSE COATING 例外訂單如下敘述 (RMK00163) . 2.例外訂單為R字頭超低光澤與PVDF (＞25μ)，背面漆可改 NATURE COATING，但搭配底漆避免遮蓋性不佳 (RMK00163) . ★品檢注意！JIS&CNS 訂單必須每滿50噸一定要再做一次TEST (RMK00259) . 1.有客戶要下CNS第3類,以下備註麻煩CCP與TSD遵循,謝謝! (RMK00394) . 1.1.面漆塗佈量務必>=90%（如果背面用面漆也一樣） (RMK00394) . 1.2.務必留30cm*全寬試片1片,供實驗室委託確認SST與QUV性能。並於試片上註明"SST 2000HRS、QUV 1500HRS" (RMK00394) . ★1.依2021/10/29產銷會議決議，本單作為岩棉複合板測試。請各單位配合以★ (RMK00428) . 1.指定CR2&CG1&CC1 生產以岩棉複合板板形品質生產與管制 (RMK00428) . 2.CR2生產請依循以下規定 (RMK00428) . 2.1. 生產方式比照森鉅產品 (RMK00428) . 2.2. 下工輥採用special crown (RMK00428) . 2.3. 末2 pass中波條件:10~12 I_UNIT,速度:600mpm(降速調板) (RMK00428) . 3.鍍鋅板形以現行岩棉複合板管制...2022/09/27會議 (RMK00428) . 4.烤漆最終PASS不用 T/L(弓形度異常可使用tension mode) (RMK00428) . 5.1.指定CG1, 製程SOP備註: (RMK00428) . 5.2.參考SKP R/F=180, INC=70, EL%=0.40%, T/L E輥=7.5, C輥=5.1, L輥=7.7, #7 bending -0.9 (RMK00428) . 6.烤漆最終PASS指定CC1, 不使用T/L(弓形度異常可使用tension mode) , 出口收捲張力UT= 2.0 kg/mm2, TAPPER TENSION 15％ (RMK00428) . 7. 若GL鋼捲板形NG則通知PP＆TED 相關人員。先投入CC2重整平後,再投入CC1生產 (RMK00428) . 8.若因板形不良先至CC2整平，其出口收捲張力UT= 2.4 kg/mm2 (RMK00428) . 9.★生產請注意！允許小邊波，不得產生中波★ (RMK00428) . 10.【品檢】烤漆出口每顆母鋼第二、第四分切頭板以及尾切的尾板需量測板形 (RMK00428) . 【烤一收捲張力】注意！烤漆收捲張力請設定 2.0 kg/mm2 (RMK00428) . 【烤一收捲張力】注意！ TAPPER TENSION 15％ (RMK00428) . 【烤漆岩棉板形】參考 烤漆產品一級品板形品質要求總覽表 (RMK00428) | 訂單:2501DFD064/004 CC2 <生產備註> 事項如下 . 【分切長度】3.若有缺陷需分切，先別自行分切。回饋給郁潔後再行分切（因為烤漆需管制分切長度） (RMK-E_CHIN) . 【分切長度】2.烤漆最終怎麼分切...以PP與營業協商確認為主 (RMK-E_CHIN) . 【分切長度】1.因應複合板(上下層板搭配)生產<分切以米數為主>，每粒950~1100m左右。兩兩鋼捲長度盡量一致。 (RMK-E_CHIN) . 【成品目標寬度】盡量朝客戶目標寬度1192~1196mm（不保證）生產 (RMK-E_CHIN) . 【寬度公差說明】客戶期望"目標寬度1192~1196mm"，因此本單寬度公差仿 ASTM設定 (RMK-E_CHIN) . 1.本單若塗裝背面漆一律改為REVERSE COATING 例外訂單如下敘述 (RMK00163) . 2.例外訂單為R字頭超低光澤與PVDF (＞25μ)，背面漆可改 NATURE COATING，但搭配底漆避免遮蓋性不佳 (RMK00163) . ★品檢注意！JIS&CNS 訂單必須每滿50噸一定要再做一次TEST (RMK00259) . 1.有客戶要下CNS第3類,以下備註麻煩CCP與TSD遵循,謝謝! (RMK00394) . 1.1.面漆塗佈量務必>=90%（如果背面用面漆也一樣） (RMK00394) . 1.2.務必留30cm*全寬試片1片,供實驗室委託確認SST與QUV性能。並於試片上註明"SST 2000HRS、QUV 1500HRS" (RMK00394) . ★1.依2021/10/29產銷會議決議，本單作為岩棉複合板測試。請各單位配合以★ (RMK00428) . 1.指定CR2&CG1&CC1 生產以岩棉複合板板形品質生產與管制 (RMK00428) . 2.CR2生產請依循以下規定 (RMK00428) . 2.1. 生產方式比照森鉅產品 (RMK00428) . 2.2. 下工輥採用special crown (RMK00428) . 2.3. 末2 pass中波條件:10~12 I_UNIT,速度:600mpm(降速調板) (RMK00428) . 3.鍍鋅板形以現行岩棉複合板管制...2022/09/27會議 (RMK00428) . 4.烤漆最終PASS不用 T/L(弓形度異常可使用tension mode) (RMK00428) . 5.1.指定CG1, 製程SOP備註: (RMK00428) . 5.2.參考SKP R/F=180, INC=70, EL%=0.40%, T/L E輥=7.5, C輥=5.1, L輥=7.7, #7 bending -0.9 (RMK00428) . 6.烤漆最終PASS指定CC1, 不使用T/L(弓形度異常可使用tension mode) , 出口收捲張力UT= 2.0 kg/mm2, TAPPER TENSION 15％ (RMK00428) . 7. 若GL鋼捲板形NG則通知PP＆TED 相關人員。先投入CC2重整平後,再投入CC1生產 (RMK00428) . 8.若因板形不良先至CC2整平，其出口收捲張力UT= 2.4 kg/mm2 (RMK00428) . 9.★生產請注意！允許小邊波，不得產生中波★ (RMK00428) . 10.【品檢】烤漆出口每顆母鋼第二、第四分切頭板以及尾切的尾板需量測板形 (RMK00428) . 【烤一收捲張力】注意！烤漆收捲張力請設定 2.0 kg/mm2 (RMK00428) . 【烤一收捲張力】注意！ TAPPER TENSION 15％ (RMK00428) . 【烤漆岩棉板形】參考 烤漆產品一級品板形品質要求總覽表 (RMK00428) | 訂單:2501DFD064/004 RCL <生產備註> 事項如下 . ★1.依2021/10/29產銷會議決議，本單作為岩棉複合板測試。請各單位配合以★ (RMK00428) . 2.CR2生產請依循以下規定 (RMK00428) . 2.1. 生產方式比照森鉅產品 (RMK00428) . 2.2. 下工輥採用special crown (RMK00428) . 2.3. 末2 pass中波條件:10~12 I_UNIT,速度:600mpm(降速調板) (RMK00428) | 訂單:2501DFD064/004 CCPK 無 <生產備註> 事項 | 訂單:2501DFD064/004 CGQC <品檢備註> 事項如下 . 【分切長度】3.若有缺陷需分切，先別自行分切。回饋給郁潔後再行分切（因為烤漆需管制分切長度） (RMK-E_CHIN) . 【成品目標寬度】盡量朝客戶目標寬度1192~1196mm（不保證）生產 (RMK-E_CHIN) . 【寬度公差說明】客戶期望"目標寬度1192~1196mm"，因此本單寬度公差仿 ASTM設定 (RMK-E_CHIN) . 本單於烤漆正背面都塗裝正面漆，因此鍍鋅請管制背面表面品質比照正面 (RMK00363) . 1.指定CR2&CG1&CC1 生產以岩棉複合板板形品質生產與管制 (RMK00428) . 2.CR2生產請依循以下規定 (RMK00428) . 2.1. 生產方式比照森鉅產品 (RMK00428) . 2.2. 下工輥採用special crown (RMK00428) . 2.3. 末2 pass中波條件:10~12 I_UNIT,速度:600mpm(降速調板) (RMK00428) . 2.4. 使用小工輥生產(工輥直徑410mm以下),以降低軋延力,提升板形平坦度水準. (RMK00428) . 3.鍍鋅板形以現行岩棉複合板管制...2022/09/27會議 (RMK00428) . 4.烤漆最終PASS不用 T/L(弓形度異常可使用tension mode) (RMK00428) . 5.1.指定CG1, 製程SOP備註: (RMK00428) . 5.2.參考SKP R/F=180, INC=70, EL%=0.40%, T/L E輥=7.5, C輥=5.1, L輥=7.7, #7 bending -0.9 (RMK00428) . 7. 若GL鋼捲板形NG則通知PP＆TED 相關人員。先投入CC2重整平後,再投入CC1生產 (RMK00428) . 8.若因板形不良先至CC2整平，其出口收捲張力UT= 2.4 kg/mm2 (RMK00428) . 9.★生產請注意！允許小邊波，不得產生中波★ (RMK00428) . 10.【品檢】烤漆出口每顆母鋼第二、第四分切頭板以及尾切的尾板需量測板形 (RMK00428) . 【鍍鋅岩棉板形】參考 鍍(鋁)鋅產品一級品板形品質要求總覽表 (RMK00428) | 訂單:2501DFD064/004 CCQC <品檢備註> 事項如下 . 【分切長度】3.若有缺陷需分切，先別自行分切。回饋給郁潔後再行分切（因為烤漆需管制分切長度） (RMK-E_CHIN) . 【分切長度】2.烤漆最終怎麼分切...以PP與營業協商確認為主 (RMK-E_CHIN) . 【分切長度】1.因應複合板(上下層板搭配)生產<分切以米數為主>，每粒950~1100m左右。兩兩鋼捲長度盡量一致。 (RMK-E_CHIN) . 【成品目標寬度】盡量朝客戶目標寬度1192~1196mm（不保證）生產 (RMK-E_CHIN) . 【寬度公差說明】客戶期望"目標寬度1192~1196mm"，因此本單寬度公差仿 ASTM設定 (RMK-E_CHIN) . 1.本單若塗裝背面漆一律改為REVERSE COATING 例外訂單如下敘述 (RMK00163) . 2.例外訂單為R字頭超低光澤與PVDF (＞25μ)，背面漆可改 NATURE COATING，但搭配底漆避免遮蓋性不佳 (RMK00163) . ★品檢注意！JIS&CNS 訂單必須每滿50噸一定要再做一次TEST (RMK00259) . 1.有客戶要下CNS第3類,以下備註麻煩CCP與TSD遵循,謝謝! (RMK00394) . 1.1.面漆塗佈量務必>=90%（如果背面用面漆也一樣） (RMK00394) . 1.2.務必留30cm*全寬試片1片,供實驗室委託確認SST與QUV性能。並於試片上註明"SST 2000HRS、QUV 1500HRS" (RMK00394) . ★1.依2021/10/29產銷會議決議，本單作為岩棉複合板測試。請各單位配合以★ (RMK00428) . 1.指定CR2&CG1&CC1 生產以岩棉複合板板形品質生產與管制 (RMK00428) . 2.CR2生產請依循以下規定 (RMK00428) . 2.1. 生產方式比照森鉅產品 (RMK00428) . 2.2. 下工輥採用special crown (RMK00428) . 2.3. 末2 pass中波條件:10~12 I_UNIT,速度:600mpm(降速調板) (RMK00428) . 3.鍍鋅板形以現行岩棉複合板管制...2022/09/27會議 (RMK00428) . 4.烤漆最終PASS不用 T/L(弓形度異常可使用tension mode) (RMK00428) . 5.1.指定CG1, 製程SOP備註: (RMK00428) . 5.2.參考SKP R/F=180, INC=70, EL%=0.40%, T/L E輥=7.5, C輥=5.1, L輥=7.7, #7 bending -0.9 (RMK00428) . 6.烤漆最終PASS指定CC1, 不使用T/L(弓形度異常可使用tension mode) , 出口收捲張力UT= 2.0 kg/mm2, TAPPER TENSION 15％ (RMK00428) . 7. 若GL鋼捲板形NG則通知PP＆TED 相關人員。先投入CC2重整平後,再投入CC1生產 (RMK00428) . 8.若因板形不良先至CC2整平，其出口收捲張力UT= 2.4 kg/mm2 (RMK00428) . 9.★生產請注意！允許小邊波，不得產生中波★ (RMK00428) . 10.【品檢】烤漆出口每顆母鋼第二、第四分切頭板以及尾切的尾板需量測板形 (RMK00428) . 【烤一收捲張力】注意！烤漆收捲張力請設定 2.0 kg/mm2 (RMK00428) . 【烤一收捲張力】注意！ TAPPER TENSION 15％ (RMK00428) . 【烤漆岩棉板形】參考 烤漆產品一級品板形品質要求總覽表 (RMK00428) | 訂單:2501DFD064/004 TOL 無 <生產備註> 事項 | 【寬度公差說明】客戶期望"目標寬度1192~1196mm"，因此本單寬度公差仿 ASTM設定^^/CPL/CR1/CR2/CG1/CG2/CC1/CC2/CGQC/CCQC/^^ <<.E_CHIN 2025/02/21 10:42.>> 【成品目標寬度】盡量朝客戶目標寬度1192~1196mm（不保證）生產^^/CG1/CG2/CC1/CC2/CGQC/CCQC/^^ <<.E_CHIN 2025/02/21 10:42.>> 【分切長度】1.因應複合板(上下層板搭配)生產<分切以米數為主>，每粒950~1100m左右。兩兩鋼捲長度盡量一致。^^/CC1/CC2/CCQC/^^ <<.E_CHIN 2025/02/21 10:43.>> 【分切長度】2.烤漆最終怎麼分切...以PP與營業協商確認為主^^/CC1/CC2/CCQC/^^ <<.E_CHIN 2025/02/21 10:45.>> 【分切長度】3.若有缺陷需分切，先別自行分切。回饋給郁潔後再行分切（因為烤漆需管制分切長度）^^/CG1/CG2/CC1/CC2/CGQC/CCQC/^^ <<.E_CHIN 2025/02/21 10:46.>> | 訂單 2501DFD064/004 修改記錄如下: 20250211 17:30:29 (22030) 退火碼: >> S1, 用途碼: >> CIA021, 背面標示: >> C815, 訂單背面顏色(五碼): >> XXXXX, 背面漆膜厚: >> NOM, 背面漆塗漆型式幾塗幾烤: >> 2, 鉻酸鹽: >> Z, 訂單厚度: >> 0.576, 訂單重: >> 59, 重量容許率(下限): >> 10, 重量容許率(上限): >> 10, 訂單寬度: >> 1192, 鍍製方式: >> BC, 鋼捲內徑: >> 508, 鋼捲下限重: >> 5, 鋼捲上限重: >> 5.5, 壓花條件碼: >> -, 表面花紋: >> R, 綠色識別碼: >> -, 印刷輥號: >> -, 產品代碼: >> PPGL, 皮膜碼: >> -, 單位別: >> M, 油品種類: >> Z, 塗油量: >> Z, 包裝代碼: >> D2 , 保護膜碼: >> -, 客戶試片取樣數量: >> 0, 客戶試片取樣型式: >> -, 調質碼: >> S, 套筒碼: >> K , 規格: >> CGLC400-30, 製造標準: >> CNS, 表面處理劑種類: >> Z, 表面處理劑塗佈量: >> Z, 伸長率測試: >> N, 硬度測試碼: >> N, 抗拉強度測試: >> N, 降伏強度測試: >> N, 厚度變異: >> 0, 訂單正面顏色(五碼): >> XXXXX, 正面漆膜厚: >> NOM, 正面漆塗漆型式幾塗幾烤: >> 2, 修邊碼: >> Y, 重量碼: >> AW, 鋼捲捲向: >> O, 鍍層碼: >> AZ150, | *:
PPGL | 2501DFD066/001 |  | 1. 部分大陸料含B元素超過CNS規範管制，故請原料CNS規範之訂單不要配大陸料 (OFP00684)-{.不符.} | 1. 訂單若有厚度變異，冷軋厚度公差比照烤漆計算公式 , 但最小為 1/2 公差做設定 (OFP00254)-{.不符.} 2. "偏薄要求訂單" 鍍後厚度減 鍍後厚度下限需大於 0.02 MM,以免發生厚度不足狀況 (OFP00369)-{.不符.} 3. 部分大陸料含B元素超過CNS規範管制，故請原料CNS規範之訂單不要配大陸料 (OFP00684)-{.不符.} | 訂單:2501DFD066/001 CPL <生產備註> 事項如下 . 除HGI/ HGL 訂單邊緣不噴油. 其餘皆側緣噴油 (RMK00285) | 訂單:2501DFD066/001 CR1 <生產備註> 事項如下 . 完軋寬度超出管制值上限≦2mm時,冷軋繼續生產並填寫品質異常通報單給鍍鋅線,以便調整張力與板溫 (RMK00278) | 訂單:2501DFD066/001 CR2 <生產備註> 事項如下 . 完軋寬度超出管制值上限≦2mm時,冷軋繼續生產並填寫品質異常通報單給鍍鋅線,以便調整張力與板溫 (RMK00278) | 訂單:2501DFD066/001 CG1 <生產備註> 事項如下 . 平板類,鍍鋅生產時SKIN PASS & T/L 請依據鍍鋅標準規定生產 (RMK00100) . 鍍鋅表面不可有鋅痕、壓痕、凹陷、及刮傷 、應變痕等。 (RMK00100) . 出口鋼捲盤捲後目視不允許有鼓起. (RMK00100) | 訂單:2501DFD066/001 CG2 <生產備註> 事項如下 . 平板類,鍍鋅生產時SKIN PASS & T/L 請依據鍍鋅標準規定生產 (RMK00100) . 鍍鋅表面不可有鋅痕、壓痕、凹陷、及刮傷 、應變痕等。 (RMK00100) . 出口鋼捲盤捲後目視不允許有鼓起. (RMK00100) | 訂單:2501DFD066/001 CC1 <生產備註> 事項如下 . 1.本單若塗裝背面漆一律改為REVERSE COATING 例外訂單如下敘述 (RMK00163) . 2.例外訂單為R字頭超低光澤與PVDF (＞25μ)，背面漆可改 NATURE COATING，但搭配底漆避免遮蓋性不佳 (RMK00163) . ★品檢注意！JIS&CNS 訂單必須每滿50噸一定要再做一次TEST (RMK00259) . 【抽氣量】白色系在CC1生產時,FINISH抽氣量請設定250,如生產中發生色差b值異常升高,請股長再加大抽氣量因應 (RMK00560) | 訂單:2501DFD066/001 CC2 <生產備註> 事項如下 . 1.本單若塗裝背面漆一律改為REVERSE COATING 例外訂單如下敘述 (RMK00163) . 2.例外訂單為R字頭超低光澤與PVDF (＞25μ)，背面漆可改 NATURE COATING，但搭配底漆避免遮蓋性不佳 (RMK00163) . ★品檢注意！JIS&CNS 訂單必須每滿50噸一定要再做一次TEST (RMK00259) . 【抽氣量】白色系在CC1生產時,FINISH抽氣量請設定250,如生產中發生色差b值異常升高,請股長再加大抽氣量因應 (RMK00560) | 訂單:2501DFD066/001 RCL 無 <生產備註> 事項 | 訂單:2501DFD066/001 CCPK 無 <生產備註> 事項 | 訂單:2501DFD066/001 CGQC 無 <品檢備註> 事項 | 訂單:2501DFD066/001 CCQC <品檢備註> 事項如下 . 1.本單若塗裝背面漆一律改為REVERSE COATING 例外訂單如下敘述 (RMK00163) . 2.例外訂單為R字頭超低光澤與PVDF (＞25μ)，背面漆可改 NATURE COATING，但搭配底漆避免遮蓋性不佳 (RMK00163) . ★品檢注意！JIS&CNS 訂單必須每滿50噸一定要再做一次TEST (RMK00259) | 訂單:2501DFD066/001 TOL 無 <生產備註> 事項 |  | 訂單 2501DFD066/001 修改記錄如下: 20250122 11:31:46 (93025) 退火碼: >> S1, 用途碼: >> CIA008, 背面標示: >> C814, 訂單背面顏色(五碼): >> BW73Y, 背面漆膜厚: >> 12.5, 背面漆塗漆型式幾塗幾烤: >> 2, 鉻酸鹽: >> Z, 訂單厚度: >> 0.52, 訂單重: >> 44, 重量容許率(下限): >> 10, 重量容許率(上限): >> 10, 訂單寬度: >> 1219, 鍍製方式: >> AC, 鋼捲內徑: >> 508, 鋼捲下限重: >> 3, 鋼捲上限重: >> 5, 壓花條件碼: >> -, 表面花紋: >> R, GL鋅花要求下限: >> -, GL鋅花要求上限: >> -, 綠色識別碼: >> -, 印刷輥號: >> -, 產品代碼: >> PPGL, 皮膜碼: >> -, 單位別: >> M, 油品種類: >> Z, 塗油量: >> Z, 包裝代碼: >> D2 , 保護膜碼: >> -, 客戶試片取樣型式: >> -, 調質碼: >> S, 套筒碼: >> R , 規格: >> CGLC400-20, 製造標準: >> CNS, 表面處理劑種類: >> Z, 表面處理劑塗佈量: >> Z, 伸長率測試: >> N, 硬度測試碼: >> N, 抗拉強度測試: >> N, 降伏強度測試: >> N, 厚度變異: >> -1.4, 訂單正面顏色(五碼): >> SW336, 正面漆膜厚: >> 25, 正面漆塗漆型式幾塗幾烤: >> 2, 修邊碼: >> Y, 重量碼: >> AW, 鋼捲捲向: >> I, 鍍層碼: >> AZ150, | H:厚度偏薄
PPGL | 2501DFD067/001 |  | 1. 部分大陸料含B元素超過CNS規範管制，故請原料CNS規範之訂單不要配大陸料 (OFP00684)-{.不符.} | 1. 訂單若有厚度變異，冷軋厚度公差比照烤漆計算公式 , 但最小為 1/2 公差做設定 (OFP00254)-{.不符.} 2. "偏薄要求訂單" 鍍後厚度減 鍍後厚度下限需大於 0.02 MM,以免發生厚度不足狀況 (OFP00369)-{.不符.} 3. 部分大陸料含B元素超過CNS規範管制，故請原料CNS規範之訂單不要配大陸料 (OFP00684)-{.不符.} | 訂單:2501DFD067/001 CPL <生產備註> 事項如下 . 除HGI/ HGL 訂單邊緣不噴油. 其餘皆側緣噴油 (RMK00285) | 訂單:2501DFD067/001 CR1 <生產備註> 事項如下 . 完軋寬度超出管制值上限≦2mm時,冷軋繼續生產並填寫品質異常通報單給鍍鋅線,以便調整張力與板溫 (RMK00278) | 訂單:2501DFD067/001 CR2 <生產備註> 事項如下 . 完軋寬度超出管制值上限≦2mm時,冷軋繼續生產並填寫品質異常通報單給鍍鋅線,以便調整張力與板溫 (RMK00278) | 訂單:2501DFD067/001 CG1 <生產備註> 事項如下 . 平板類,鍍鋅生產時SKIN PASS & T/L 請依據鍍鋅標準規定生產 (RMK00100) . 鍍鋅表面不可有鋅痕、壓痕、凹陷、及刮傷 、應變痕等。 (RMK00100) . 出口鋼捲盤捲後目視不允許有鼓起. (RMK00100) | 訂單:2501DFD067/001 CG2 <生產備註> 事項如下 . 平板類,鍍鋅生產時SKIN PASS & T/L 請依據鍍鋅標準規定生產 (RMK00100) . 鍍鋅表面不可有鋅痕、壓痕、凹陷、及刮傷 、應變痕等。 (RMK00100) . 出口鋼捲盤捲後目視不允許有鼓起. (RMK00100) | 訂單:2501DFD067/001 CC1 <生產備註> 事項如下 . 1.本單若塗裝背面漆一律改為REVERSE COATING 例外訂單如下敘述 (RMK00163) . 2.例外訂單為R字頭超低光澤與PVDF (＞25μ)，背面漆可改 NATURE COATING，但搭配底漆避免遮蓋性不佳 (RMK00163) . ★品檢注意！JIS&CNS 訂單必須每滿50噸一定要再做一次TEST (RMK00259) | 訂單:2501DFD067/001 CC2 <生產備註> 事項如下 . 1.本單若塗裝背面漆一律改為REVERSE COATING 例外訂單如下敘述 (RMK00163) . 2.例外訂單為R字頭超低光澤與PVDF (＞25μ)，背面漆可改 NATURE COATING，但搭配底漆避免遮蓋性不佳 (RMK00163) . ★品檢注意！JIS&CNS 訂單必須每滿50噸一定要再做一次TEST (RMK00259) | 訂單:2501DFD067/001 RCL 無 <生產備註> 事項 | 訂單:2501DFD067/001 CCPK 無 <生產備註> 事項 | 訂單:2501DFD067/001 CGQC 無 <品檢備註> 事項 | 訂單:2501DFD067/001 CCQC <品檢備註> 事項如下 . 1.本單若塗裝背面漆一律改為REVERSE COATING 例外訂單如下敘述 (RMK00163) . 2.例外訂單為R字頭超低光澤與PVDF (＞25μ)，背面漆可改 NATURE COATING，但搭配底漆避免遮蓋性不佳 (RMK00163) . ★品檢注意！JIS&CNS 訂單必須每滿50噸一定要再做一次TEST (RMK00259) | 訂單:2501DFD067/001 TOL 無 <生產備註> 事項 |  | 訂單 2501DFD067/001 修改記錄如下: 20250122 16:34:41 (24025) 退火碼: >> S1, 用途碼: >> CIA008, 背面標示: >> C814, 訂單背面顏色(五碼): >> BW73Y, 背面漆膜厚: >> 12.5, 背面漆塗漆型式幾塗幾烤: >> 2, 鉻酸鹽: >> Z, 訂單厚度: >> 0.52, 訂單重: >> 100, 重量容許率(下限): >> 10, 重量容許率(上限): >> 10, 訂單寬度: >> 914, 鍍製方式: >> AC, 鋼捲內徑: >> 508, 鋼捲下限重: >> 3, 鋼捲上限重: >> 5, 壓花條件碼: >> -, 表面花紋: >> R, 綠色識別碼: >> -, 印刷輥號: >> -, 產品代碼: >> PPGL, 皮膜碼: >> -, 單位別: >> M, 油品種類: >> Z, 塗油量: >> Z, 包裝代碼: >> D2 , 保護膜碼: >> -, 客戶試片取樣型式: >> -, 調質碼: >> S, 套筒碼: >> R , 規格: >> CGLC400-20, 製造標準: >> CNS, 表面處理劑種類: >> Z, 表面處理劑塗佈量: >> Z, 伸長率測試: >> N, 硬度測試碼: >> N, 抗拉強度測試: >> N, 降伏強度測試: >> N, 厚度變異: >> -1.2, 訂單正面顏色(五碼): >> SY356, 正面漆膜厚: >> 25, 正面漆塗漆型式幾塗幾烤: >> 2, 修邊碼: >> Y, 重量碼: >> AW, 鋼捲捲向: >> I, 鍍層碼: >> AZ150, 20250122 16:38:57 (24025) 厚度變異: -1.2 >> -1.4, | H:厚度偏薄
PPGL | 2501DFD067/002 |  | 1. 部分大陸料含B元素超過CNS規範管制，故請原料CNS規範之訂單不要配大陸料 (OFP00684)-{.不符.} | 1. 訂單若有厚度變異，冷軋厚度公差比照烤漆計算公式 , 但最小為 1/2 公差做設定 (OFP00254)-{.不符.} 2. "偏薄要求訂單" 鍍後厚度減 鍍後厚度下限需大於 0.02 MM,以免發生厚度不足狀況 (OFP00369)-{.不符.} 3. 部分大陸料含B元素超過CNS規範管制，故請原料CNS規範之訂單不要配大陸料 (OFP00684)-{.不符.} | 訂單:2501DFD067/002 CPL <生產備註> 事項如下 . 除HGI/ HGL 訂單邊緣不噴油. 其餘皆側緣噴油 (RMK00285) | 訂單:2501DFD067/002 CR1 <生產備註> 事項如下 . 完軋寬度超出管制值上限≦2mm時,冷軋繼續生產並填寫品質異常通報單給鍍鋅線,以便調整張力與板溫 (RMK00278) | 訂單:2501DFD067/002 CR2 <生產備註> 事項如下 . 完軋寬度超出管制值上限≦2mm時,冷軋繼續生產並填寫品質異常通報單給鍍鋅線,以便調整張力與板溫 (RMK00278) | 訂單:2501DFD067/002 CG1 <生產備註> 事項如下 . 平板類,鍍鋅生產時SKIN PASS & T/L 請依據鍍鋅標準規定生產 (RMK00100) . 鍍鋅表面不可有鋅痕、壓痕、凹陷、及刮傷 、應變痕等。 (RMK00100) . 出口鋼捲盤捲後目視不允許有鼓起. (RMK00100) | 訂單:2501DFD067/002 CG2 <生產備註> 事項如下 . 平板類,鍍鋅生產時SKIN PASS & T/L 請依據鍍鋅標準規定生產 (RMK00100) . 鍍鋅表面不可有鋅痕、壓痕、凹陷、及刮傷 、應變痕等。 (RMK00100) . 出口鋼捲盤捲後目視不允許有鼓起. (RMK00100) | 訂單:2501DFD067/002 CC1 <生產備註> 事項如下 . 1.本單若塗裝背面漆一律改為REVERSE COATING 例外訂單如下敘述 (RMK00163) . 2.例外訂單為R字頭超低光澤與PVDF (＞25μ)，背面漆可改 NATURE COATING，但搭配底漆避免遮蓋性不佳 (RMK00163) . ★品檢注意！JIS&CNS 訂單必須每滿50噸一定要再做一次TEST (RMK00259) | 訂單:2501DFD067/002 CC2 <生產備註> 事項如下 . 1.本單若塗裝背面漆一律改為REVERSE COATING 例外訂單如下敘述 (RMK00163) . 2.例外訂單為R字頭超低光澤與PVDF (＞25μ)，背面漆可改 NATURE COATING，但搭配底漆避免遮蓋性不佳 (RMK00163) . ★品檢注意！JIS&CNS 訂單必須每滿50噸一定要再做一次TEST (RMK00259) | 訂單:2501DFD067/002 RCL 無 <生產備註> 事項 | 訂單:2501DFD067/002 CCPK 無 <生產備註> 事項 | 訂單:2501DFD067/002 CGQC 無 <品檢備註> 事項 | 訂單:2501DFD067/002 CCQC <品檢備註> 事項如下 . 1.本單若塗裝背面漆一律改為REVERSE COATING 例外訂單如下敘述 (RMK00163) . 2.例外訂單為R字頭超低光澤與PVDF (＞25μ)，背面漆可改 NATURE COATING，但搭配底漆避免遮蓋性不佳 (RMK00163) . ★品檢注意！JIS&CNS 訂單必須每滿50噸一定要再做一次TEST (RMK00259) | 訂單:2501DFD067/002 TOL 無 <生產備註> 事項 |  | 訂單 2501DFD067/002 修改記錄如下: 20250122 16:34:47 (24025) 退火碼: >> S1, 用途碼: >> CIA008, 背面標示: >> C814, 訂單背面顏色(五碼): >> BW73Y, 背面漆膜厚: >> 12.5, 背面漆塗漆型式幾塗幾烤: >> 2, 鉻酸鹽: >> Z, 訂單厚度: >> 0.52, 訂單重: >> 80, 重量容許率(下限): >> 10, 重量容許率(上限): >> 10, 訂單寬度: >> 914, 鍍製方式: >> AC, 鋼捲內徑: >> 508, 鋼捲下限重: >> 3, 鋼捲上限重: >> 5, 壓花條件碼: >> -, 表面花紋: >> R, 綠色識別碼: >> -, 印刷輥號: >> -, 產品代碼: >> PPGL, 皮膜碼: >> -, 單位別: >> M, 油品種類: >> Z, 塗油量: >> Z, 包裝代碼: >> D2 , 保護膜碼: >> -, 客戶試片取樣型式: >> -, 調質碼: >> S, 套筒碼: >> R , 規格: >> CGLC400-20, 製造標準: >> CNS, 表面處理劑種類: >> Z, 表面處理劑塗佈量: >> Z, 伸長率測試: >> N, 硬度測試碼: >> N, 抗拉強度測試: >> N, 降伏強度測試: >> N, 厚度變異: >> -1.4, 訂單正面顏色(五碼): >> SG666, 正面漆膜厚: >> 25, 正面漆塗漆型式幾塗幾烤: >> 2, 修邊碼: >> Y, 重量碼: >> AW, 鋼捲捲向: >> I, 鍍層碼: >> AZ150, | H:厚度偏薄
PPGL | 2501DFD067/003 |  | 1. 部分大陸料含B元素超過CNS規範管制，故請原料CNS規範之訂單不要配大陸料 (OFP00684)-{.不符.} | 1. 訂單若有厚度變異，冷軋厚度公差比照烤漆計算公式 , 但最小為 1/2 公差做設定 (OFP00254)-{.不符.} 2. "偏薄要求訂單" 鍍後厚度減 鍍後厚度下限需大於 0.02 MM,以免發生厚度不足狀況 (OFP00369)-{.不符.} 3. 部分大陸料含B元素超過CNS規範管制，故請原料CNS規範之訂單不要配大陸料 (OFP00684)-{.不符.} | 訂單:2501DFD067/003 CPL <生產備註> 事項如下 . 除HGI/ HGL 訂單邊緣不噴油. 其餘皆側緣噴油 (RMK00285) | 訂單:2501DFD067/003 CR1 <生產備註> 事項如下 . 完軋寬度超出管制值上限≦2mm時,冷軋繼續生產並填寫品質異常通報單給鍍鋅線,以便調整張力與板溫 (RMK00278) | 訂單:2501DFD067/003 CR2 <生產備註> 事項如下 . 完軋寬度超出管制值上限≦2mm時,冷軋繼續生產並填寫品質異常通報單給鍍鋅線,以便調整張力與板溫 (RMK00278) | 訂單:2501DFD067/003 CG1 <生產備註> 事項如下 . 平板類,鍍鋅生產時SKIN PASS & T/L 請依據鍍鋅標準規定生產 (RMK00100) . 鍍鋅表面不可有鋅痕、壓痕、凹陷、及刮傷 、應變痕等。 (RMK00100) . 出口鋼捲盤捲後目視不允許有鼓起. (RMK00100) | 訂單:2501DFD067/003 CG2 <生產備註> 事項如下 . 平板類,鍍鋅生產時SKIN PASS & T/L 請依據鍍鋅標準規定生產 (RMK00100) . 鍍鋅表面不可有鋅痕、壓痕、凹陷、及刮傷 、應變痕等。 (RMK00100) . 出口鋼捲盤捲後目視不允許有鼓起. (RMK00100) | 訂單:2501DFD067/003 CC1 <生產備註> 事項如下 . 【塗佈量】此色面漆塗佈量需要≧100%，若低於100%色差會很大 (參考塗料規格書九宮格之數據) (RMK-E_CHIN) . 1.本單若塗裝背面漆一律改為REVERSE COATING 例外訂單如下敘述 (RMK00163) . 2.例外訂單為R字頭超低光澤與PVDF (＞25μ)，背面漆可改 NATURE COATING，但搭配底漆避免遮蓋性不佳 (RMK00163) . ★品檢注意！JIS&CNS 訂單必須每滿50噸一定要再做一次TEST (RMK00259) . 【抽氣量】白色系在CC1生產時,FINISH抽氣量請設定250,如生產中發生色差b值異常升高,請股長再加大抽氣量因應 (RMK00560) | 訂單:2501DFD067/003 CC2 <生產備註> 事項如下 . 【塗佈量】此色面漆塗佈量需要≧100%，若低於100%色差會很大 (參考塗料規格書九宮格之數據) (RMK-E_CHIN) . 1.本單若塗裝背面漆一律改為REVERSE COATING 例外訂單如下敘述 (RMK00163) . 2.例外訂單為R字頭超低光澤與PVDF (＞25μ)，背面漆可改 NATURE COATING，但搭配底漆避免遮蓋性不佳 (RMK00163) . ★品檢注意！JIS&CNS 訂單必須每滿50噸一定要再做一次TEST (RMK00259) . 【抽氣量】白色系在CC1生產時,FINISH抽氣量請設定250,如生產中發生色差b值異常升高,請股長再加大抽氣量因應 (RMK00560) | 訂單:2501DFD067/003 RCL 無 <生產備註> 事項 | 訂單:2501DFD067/003 CCPK 無 <生產備註> 事項 | 訂單:2501DFD067/003 CGQC 無 <品檢備註> 事項 | 訂單:2501DFD067/003 CCQC <品檢備註> 事項如下 . 【塗佈量】此色面漆塗佈量需要≧100%，若低於100%色差會很大 (參考塗料規格書九宮格之數據) (RMK-E_CHIN) . 1.本單若塗裝背面漆一律改為REVERSE COATING 例外訂單如下敘述 (RMK00163) . 2.例外訂單為R字頭超低光澤與PVDF (＞25μ)，背面漆可改 NATURE COATING，但搭配底漆避免遮蓋性不佳 (RMK00163) . ★品檢注意！JIS&CNS 訂單必須每滿50噸一定要再做一次TEST (RMK00259) | 訂單:2501DFD067/003 TOL 無 <生產備註> 事項 | 【塗佈量】此色面漆塗佈量需要≧100%，若低於100%色差會很大 (參考塗料規格書九宮格之數據)^^/CC1/CC2/CCQC/ <<.E_CHIN 2025/01/24 09:08.>> | 訂單 2501DFD067/003 修改記錄如下: 20250122 16:34:54 (24025) 退火碼: >> S1, 用途碼: >> CIA008, 背面標示: >> C814, 訂單背面顏色(五碼): >> BW73Y, 背面漆膜厚: >> 12.5, 背面漆塗漆型式幾塗幾烤: >> 2, 鉻酸鹽: >> Z, 訂單厚度: >> 0.52, 訂單重: >> 60, 重量容許率(下限): >> 10, 重量容許率(上限): >> 10, 訂單寬度: >> 914, 鍍製方式: >> AC, 鋼捲內徑: >> 508, 鋼捲下限重: >> 3, 鋼捲上限重: >> 5, 壓花條件碼: >> -, 表面花紋: >> R, 綠色識別碼: >> -, 印刷輥號: >> -, 產品代碼: >> PPGL, 皮膜碼: >> -, 單位別: >> M, 油品種類: >> Z, 塗油量: >> Z, 包裝代碼: >> D2 , 保護膜碼: >> -, 客戶試片取樣型式: >> -, 調質碼: >> S, 套筒碼: >> R , 規格: >> CGLC400-20, 製造標準: >> CNS, 表面處理劑種類: >> Z, 表面處理劑塗佈量: >> Z, 伸長率測試: >> N, 硬度測試碼: >> N, 抗拉強度測試: >> N, 降伏強度測試: >> N, 厚度變異: >> -1.4, 訂單正面顏色(五碼): >> SW626, 正面漆膜厚: >> 25, 正面漆塗漆型式幾塗幾烤: >> 2, 修邊碼: >> Y, 重量碼: >> AW, 鋼捲捲向: >> I, 鍍層碼: >> AZ150, | H:厚度偏薄
PPGL | 2501DFD067/004 |  | 1. 部分大陸料含B元素超過CNS規範管制，故請原料CNS規範之訂單不要配大陸料 (OFP00684)-{.不符.} | 1. 訂單若有厚度變異，冷軋厚度公差比照烤漆計算公式 , 但最小為 1/2 公差做設定 (OFP00254)-{.不符.} 2. "偏薄要求訂單" 鍍後厚度減 鍍後厚度下限需大於 0.02 MM,以免發生厚度不足狀況 (OFP00369)-{.不符.} 3. 部分大陸料含B元素超過CNS規範管制，故請原料CNS規範之訂單不要配大陸料 (OFP00684)-{.不符.} | 訂單:2501DFD067/004 CPL <生產備註> 事項如下 . 除HGI/ HGL 訂單邊緣不噴油. 其餘皆側緣噴油 (RMK00285) | 訂單:2501DFD067/004 CR1 <生產備註> 事項如下 . 完軋寬度超出管制值上限≦2mm時,冷軋繼續生產並填寫品質異常通報單給鍍鋅線,以便調整張力與板溫 (RMK00278) | 訂單:2501DFD067/004 CR2 <生產備註> 事項如下 . 完軋寬度超出管制值上限≦2mm時,冷軋繼續生產並填寫品質異常通報單給鍍鋅線,以便調整張力與板溫 (RMK00278) | 訂單:2501DFD067/004 CG1 <生產備註> 事項如下 . 平板類,鍍鋅生產時SKIN PASS & T/L 請依據鍍鋅標準規定生產 (RMK00100) . 鍍鋅表面不可有鋅痕、壓痕、凹陷、及刮傷 、應變痕等。 (RMK00100) . 出口鋼捲盤捲後目視不允許有鼓起. (RMK00100) | 訂單:2501DFD067/004 CG2 <生產備註> 事項如下 . 平板類,鍍鋅生產時SKIN PASS & T/L 請依據鍍鋅標準規定生產 (RMK00100) . 鍍鋅表面不可有鋅痕、壓痕、凹陷、及刮傷 、應變痕等。 (RMK00100) . 出口鋼捲盤捲後目視不允許有鼓起. (RMK00100) | 訂單:2501DFD067/004 CC1 <生產備註> 事項如下 . 1.本單若塗裝背面漆一律改為REVERSE COATING 例外訂單如下敘述 (RMK00163) . 2.例外訂單為R字頭超低光澤與PVDF (＞25μ)，背面漆可改 NATURE COATING，但搭配底漆避免遮蓋性不佳 (RMK00163) . ★品檢注意！JIS&CNS 訂單必須每滿50噸一定要再做一次TEST (RMK00259) | 訂單:2501DFD067/004 CC2 <生產備註> 事項如下 . 1.本單若塗裝背面漆一律改為REVERSE COATING 例外訂單如下敘述 (RMK00163) . 2.例外訂單為R字頭超低光澤與PVDF (＞25μ)，背面漆可改 NATURE COATING，但搭配底漆避免遮蓋性不佳 (RMK00163) . ★品檢注意！JIS&CNS 訂單必須每滿50噸一定要再做一次TEST (RMK00259) | 訂單:2501DFD067/004 RCL 無 <生產備註> 事項 | 訂單:2501DFD067/004 CCPK 無 <生產備註> 事項 | 訂單:2501DFD067/004 CGQC 無 <品檢備註> 事項 | 訂單:2501DFD067/004 CCQC <品檢備註> 事項如下 . 1.本單若塗裝背面漆一律改為REVERSE COATING 例外訂單如下敘述 (RMK00163) . 2.例外訂單為R字頭超低光澤與PVDF (＞25μ)，背面漆可改 NATURE COATING，但搭配底漆避免遮蓋性不佳 (RMK00163) . ★品檢注意！JIS&CNS 訂單必須每滿50噸一定要再做一次TEST (RMK00259) | 訂單:2501DFD067/004 TOL 無 <生產備註> 事項 |  | 訂單 2501DFD067/004 修改記錄如下: 20250122 16:35:00 (24025) 退火碼: >> S1, 用途碼: >> CIA008, 背面標示: >> C814, 訂單背面顏色(五碼): >> BW73Y, 背面漆膜厚: >> 12.5, 背面漆塗漆型式幾塗幾烤: >> 2, 鉻酸鹽: >> Z, 訂單厚度: >> 0.52, 訂單重: >> 100, 重量容許率(下限): >> 10, 重量容許率(上限): >> 10, 訂單寬度: >> 914, 鍍製方式: >> AC, 鋼捲內徑: >> 508, 鋼捲下限重: >> 3, 鋼捲上限重: >> 5, 壓花條件碼: >> -, 表面花紋: >> R, 綠色識別碼: >> -, 印刷輥號: >> -, 產品代碼: >> PPGL, 皮膜碼: >> -, 單位別: >> M, 油品種類: >> Z, 塗油量: >> Z, 包裝代碼: >> D2 , 保護膜碼: >> -, 客戶試片取樣型式: >> -, 調質碼: >> S, 套筒碼: >> R , 規格: >> CGLC400-20, 製造標準: >> CNS, 表面處理劑種類: >> Z, 表面處理劑塗佈量: >> Z, 伸長率測試: >> N, 硬度測試碼: >> N, 抗拉強度測試: >> N, 降伏強度測試: >> N, 厚度變異: >> -1.4, 訂單正面顏色(五碼): >> SC218, 正面漆膜厚: >> 25, 正面漆塗漆型式幾塗幾烤: >> 2, 修邊碼: >> Y, 重量碼: >> AW, 鋼捲捲向: >> I, 鍍層碼: >> AZ150, | H:厚度偏薄
PPGL | 2501DFD067/005 |  | 1. 部分大陸料含B元素超過CNS規範管制，故請原料CNS規範之訂單不要配大陸料 (OFP00684)-{.不符.} | 1. 訂單若有厚度變異，冷軋厚度公差比照烤漆計算公式 , 但最小為 1/2 公差做設定 (OFP00254)-{.不符.} 2. "偏薄要求訂單" 鍍後厚度減 鍍後厚度下限需大於 0.02 MM,以免發生厚度不足狀況 (OFP00369)-{.不符.} 3. 部分大陸料含B元素超過CNS規範管制，故請原料CNS規範之訂單不要配大陸料 (OFP00684)-{.不符.} | 訂單:2501DFD067/005 CPL <生產備註> 事項如下 . 除HGI/ HGL 訂單邊緣不噴油. 其餘皆側緣噴油 (RMK00285) | 訂單:2501DFD067/005 CR1 <生產備註> 事項如下 . 完軋寬度超出管制值上限≦2mm時,冷軋繼續生產並填寫品質異常通報單給鍍鋅線,以便調整張力與板溫 (RMK00278) | 訂單:2501DFD067/005 CR2 <生產備註> 事項如下 . 完軋寬度超出管制值上限≦2mm時,冷軋繼續生產並填寫品質異常通報單給鍍鋅線,以便調整張力與板溫 (RMK00278) | 訂單:2501DFD067/005 CG1 <生產備註> 事項如下 . 平板類,鍍鋅生產時SKIN PASS & T/L 請依據鍍鋅標準規定生產 (RMK00100) . 鍍鋅表面不可有鋅痕、壓痕、凹陷、及刮傷 、應變痕等。 (RMK00100) . 出口鋼捲盤捲後目視不允許有鼓起. (RMK00100) | 訂單:2501DFD067/005 CG2 <生產備註> 事項如下 . 平板類,鍍鋅生產時SKIN PASS & T/L 請依據鍍鋅標準規定生產 (RMK00100) . 鍍鋅表面不可有鋅痕、壓痕、凹陷、及刮傷 、應變痕等。 (RMK00100) . 出口鋼捲盤捲後目視不允許有鼓起. (RMK00100) | 訂單:2501DFD067/005 CC1 <生產備註> 事項如下 . 【水痕】因YCP 近似深黑色水痕可能嚴重，因此指定CC1生產注意W/Q 使用純水與水量控制 (RMK-E_CHIN) . 1.本單若塗裝背面漆一律改為REVERSE COATING 例外訂單如下敘述 (RMK00163) . 2.例外訂單為R字頭超低光澤與PVDF (＞25μ)，背面漆可改 NATURE COATING，但搭配底漆避免遮蓋性不佳 (RMK00163) . ★品檢注意！JIS&CNS 訂單必須每滿50噸一定要再做一次TEST (RMK00259) | 訂單:2501DFD067/005 CC2 <生產備註> 事項如下 . 【水痕】因YCP 近似深黑色水痕可能嚴重，因此指定CC1生產注意W/Q 使用純水與水量控制 (RMK-E_CHIN) . 1.本單若塗裝背面漆一律改為REVERSE COATING 例外訂單如下敘述 (RMK00163) . 2.例外訂單為R字頭超低光澤與PVDF (＞25μ)，背面漆可改 NATURE COATING，但搭配底漆避免遮蓋性不佳 (RMK00163) . ★品檢注意！JIS&CNS 訂單必須每滿50噸一定要再做一次TEST (RMK00259) | 訂單:2501DFD067/005 RCL 無 <生產備註> 事項 | 訂單:2501DFD067/005 CCPK 無 <生產備註> 事項 | 訂單:2501DFD067/005 CGQC 無 <品檢備註> 事項 | 訂單:2501DFD067/005 CCQC <品檢備註> 事項如下 . 【水痕】因YCP 近似深黑色水痕可能嚴重，因此指定CC1生產注意W/Q 使用純水與水量控制 (RMK-E_CHIN) . 1.本單若塗裝背面漆一律改為REVERSE COATING 例外訂單如下敘述 (RMK00163) . 2.例外訂單為R字頭超低光澤與PVDF (＞25μ)，背面漆可改 NATURE COATING，但搭配底漆避免遮蓋性不佳 (RMK00163) . ★品檢注意！JIS&CNS 訂單必須每滿50噸一定要再做一次TEST (RMK00259) | 訂單:2501DFD067/005 TOL 無 <生產備註> 事項 | 【水痕】因YCP 近似深黑色水痕可能嚴重，因此指定CC1生產注意W/Q 使用純水與水量控制^^/CC1/CC2/CCQC/^^ <<.E_CHIN 2025/01/24 08:37.>> | 訂單 2501DFD067/005 修改記錄如下: 20250122 16:35:07 (24025) 退火碼: >> S1, 用途碼: >> CIA008, 背面標示: >> C814, 訂單背面顏色(五碼): >> BW73Y, 背面漆膜厚: >> 12.5, 背面漆塗漆型式幾塗幾烤: >> 2, 鉻酸鹽: >> Z, 訂單厚度: >> 0.52, 訂單重: >> 30, 重量容許率(下限): >> 10, 重量容許率(上限): >> 10, 訂單寬度: >> 914, 鍍製方式: >> AC, 鋼捲內徑: >> 508, 鋼捲下限重: >> 3, 鋼捲上限重: >> 5, 壓花條件碼: >> -, 表面花紋: >> R, 綠色識別碼: >> -, 印刷輥號: >> -, 產品代碼: >> PPGL, 皮膜碼: >> -, 單位別: >> M, 油品種類: >> Z, 塗油量: >> Z, 包裝代碼: >> D2 , 保護膜碼: >> -, 客戶試片取樣型式: >> -, 調質碼: >> S, 套筒碼: >> R , 規格: >> CGLC400-20, 製造標準: >> CNS, 表面處理劑種類: >> Z, 表面處理劑塗佈量: >> Z, 伸長率測試: >> N, 硬度測試碼: >> N, 抗拉強度測試: >> N, 降伏強度測試: >> N, 厚度變異: >> -1.2, 訂單正面顏色(五碼): >> SY839, 正面漆膜厚: >> 25, 正面漆塗漆型式幾塗幾烤: >> 2, 修邊碼: >> Y, 重量碼: >> AW, 鋼捲捲向: >> I, 鍍層碼: >> AZ150, 20250122 16:39:03 (24025) 厚度變異: -1.2 >> -1.4, | H:厚度偏薄
PPGL | 2501DFD067/006 |  | 1. 部分大陸料含B元素超過CNS規範管制，故請原料CNS規範之訂單不要配大陸料 (OFP00684)-{.不符.} | 1. 訂單若有厚度變異，冷軋厚度公差比照烤漆計算公式 , 但最小為 1/2 公差做設定 (OFP00254)-{.不符.} 2. "偏薄要求訂單" 鍍後厚度減 鍍後厚度下限需大於 0.02 MM,以免發生厚度不足狀況 (OFP00369)-{.不符.} 3. 部分大陸料含B元素超過CNS規範管制，故請原料CNS規範之訂單不要配大陸料 (OFP00684)-{.不符.} | 訂單:2501DFD067/006 CPL <生產備註> 事項如下 . 除HGI/ HGL 訂單邊緣不噴油. 其餘皆側緣噴油 (RMK00285) | 訂單:2501DFD067/006 CR1 <生產備註> 事項如下 . 完軋寬度超出管制值上限≦2mm時,冷軋繼續生產並填寫品質異常通報單給鍍鋅線,以便調整張力與板溫 (RMK00278) | 訂單:2501DFD067/006 CR2 <生產備註> 事項如下 . 完軋寬度超出管制值上限≦2mm時,冷軋繼續生產並填寫品質異常通報單給鍍鋅線,以便調整張力與板溫 (RMK00278) | 訂單:2501DFD067/006 CG1 <生產備註> 事項如下 . 平板類,鍍鋅生產時SKIN PASS & T/L 請依據鍍鋅標準規定生產 (RMK00100) . 鍍鋅表面不可有鋅痕、壓痕、凹陷、及刮傷 、應變痕等。 (RMK00100) . 出口鋼捲盤捲後目視不允許有鼓起. (RMK00100) | 訂單:2501DFD067/006 CG2 <生產備註> 事項如下 . 平板類,鍍鋅生產時SKIN PASS & T/L 請依據鍍鋅標準規定生產 (RMK00100) . 鍍鋅表面不可有鋅痕、壓痕、凹陷、及刮傷 、應變痕等。 (RMK00100) . 出口鋼捲盤捲後目視不允許有鼓起. (RMK00100) | 訂單:2501DFD067/006 CC1 <生產備註> 事項如下 . 1.本單若塗裝背面漆一律改為REVERSE COATING 例外訂單如下敘述 (RMK00163) . 2.例外訂單為R字頭超低光澤與PVDF (＞25μ)，背面漆可改 NATURE COATING，但搭配底漆避免遮蓋性不佳 (RMK00163) . ★品檢注意！JIS&CNS 訂單必須每滿50噸一定要再做一次TEST (RMK00259) | 訂單:2501DFD067/006 CC2 <生產備註> 事項如下 . 1.本單若塗裝背面漆一律改為REVERSE COATING 例外訂單如下敘述 (RMK00163) . 2.例外訂單為R字頭超低光澤與PVDF (＞25μ)，背面漆可改 NATURE COATING，但搭配底漆避免遮蓋性不佳 (RMK00163) . ★品檢注意！JIS&CNS 訂單必須每滿50噸一定要再做一次TEST (RMK00259) | 訂單:2501DFD067/006 RCL 無 <生產備註> 事項 | 訂單:2501DFD067/006 CCPK 無 <生產備註> 事項 | 訂單:2501DFD067/006 CGQC 無 <品檢備註> 事項 | 訂單:2501DFD067/006 CCQC <品檢備註> 事項如下 . 1.本單若塗裝背面漆一律改為REVERSE COATING 例外訂單如下敘述 (RMK00163) . 2.例外訂單為R字頭超低光澤與PVDF (＞25μ)，背面漆可改 NATURE COATING，但搭配底漆避免遮蓋性不佳 (RMK00163) . ★品檢注意！JIS&CNS 訂單必須每滿50噸一定要再做一次TEST (RMK00259) | 訂單:2501DFD067/006 TOL 無 <生產備註> 事項 |  | 訂單 2501DFD067/006 修改記錄如下: 20250122 16:35:13 (24025) 退火碼: >> S1, 用途碼: >> CIA008, 背面標示: >> C814, 訂單背面顏色(五碼): >> BW73Y, 背面漆膜厚: >> 12.5, 背面漆塗漆型式幾塗幾烤: >> 2, 鉻酸鹽: >> Z, 訂單厚度: >> 0.52, 訂單重: >> 30, 重量容許率(下限): >> 10, 重量容許率(上限): >> 10, 訂單寬度: >> 914, 鍍製方式: >> AC, 鋼捲內徑: >> 508, 鋼捲下限重: >> 3, 鋼捲上限重: >> 5, 壓花條件碼: >> -, 表面花紋: >> R, 綠色識別碼: >> -, 印刷輥號: >> -, 產品代碼: >> PPGL, 皮膜碼: >> -, 單位別: >> M, 油品種類: >> Z, 塗油量: >> Z, 包裝代碼: >> D2 , 保護膜碼: >> -, 客戶試片取樣型式: >> -, 調質碼: >> S, 套筒碼: >> R , 規格: >> CGLC400-20, 製造標準: >> CNS, 表面處理劑種類: >> Z, 表面處理劑塗佈量: >> Z, 伸長率測試: >> N, 硬度測試碼: >> N, 抗拉強度測試: >> N, 降伏強度測試: >> N, 厚度變異: >> -1.4, 訂單正面顏色(五碼): >> SB256, 正面漆膜厚: >> 25, 正面漆塗漆型式幾塗幾烤: >> 2, 修邊碼: >> Y, 重量碼: >> AW, 鋼捲捲向: >> I, 鍍層碼: >> AZ150, | H:厚度偏薄
PPGL | 2501DFD068/001 | 1. 提醒：CNS 第三類保固 PPGL AZ150（含）以上，PPGI Z27 （含）以上 TOP ≧25U , BK 兩層塗裝 (OFP00448)-{.不符.} 2. 再三提醒確認！CNS &JIS 塗裝 PVDF 需要"3類"耐候等級。並注意鍍層或膜厚是否符合.... (OFP00568)-{.不符.} | 1. 部分大陸料含B元素超過CNS規範管制，故請原料CNS規範之訂單不要配大陸料 (OFP00684)-{.不符.} | 1. 訂單若有厚度變異，冷軋厚度公差比照烤漆計算公式 , 但最小為 1/2 公差做設定 (OFP00254)-{.不符.} 2. "偏薄要求訂單" 鍍後厚度減 鍍後厚度下限需大於 0.02 MM,以免發生厚度不足狀況 (OFP00369)-{.不符.} 3. 提醒：CNS 第三類保固 PPGL AZ150（含）以上，PPGI Z27 （含）以上 TOP ≧25U , BK 兩層塗裝 (OFP00448)-{.不符.} 4. 再三提醒確認！CNS &JIS 塗裝 PVDF 需要"3類"耐候等級。並注意鍍層或膜厚是否符合.... (OFP00568)-{.不符.} 5. 部分大陸料含B元素超過CNS規範管制，故請原料CNS規範之訂單不要配大陸料 (OFP00684)-{.不符.} | 訂單:2501DFD068/001 CPL <生產備註> 事項如下 . 除HGI/ HGL 訂單邊緣不噴油. 其餘皆側緣噴油 (RMK00285) | 訂單:2501DFD068/001 CR1 <生產備註> 事項如下 . 完軋寬度超出管制值上限≦2mm時,冷軋繼續生產並填寫品質異常通報單給鍍鋅線,以便調整張力與板溫 (RMK00278) | 訂單:2501DFD068/001 CR2 <生產備註> 事項如下 . 完軋寬度超出管制值上限≦2mm時,冷軋繼續生產並填寫品質異常通報單給鍍鋅線,以便調整張力與板溫 (RMK00278) | 訂單:2501DFD068/001 CG1 <生產備註> 事項如下 . 平板類,鍍鋅生產時SKIN PASS & T/L 請依據鍍鋅標準規定生產 (RMK00100) . 鍍鋅表面不可有鋅痕、壓痕、凹陷、及刮傷 、應變痕等。 (RMK00100) . 出口鋼捲盤捲後目視不允許有鼓起. (RMK00100) | 訂單:2501DFD068/001 CG2 <生產備註> 事項如下 . 平板類,鍍鋅生產時SKIN PASS & T/L 請依據鍍鋅標準規定生產 (RMK00100) . 鍍鋅表面不可有鋅痕、壓痕、凹陷、及刮傷 、應變痕等。 (RMK00100) . 出口鋼捲盤捲後目視不允許有鼓起. (RMK00100) | 訂單:2501DFD068/001 CC1 <生產備註> 事項如下 . 1.本單若塗裝背面漆一律改為REVERSE COATING 例外訂單如下敘述 (RMK00163) . 2.例外訂單為R字頭超低光澤與PVDF (＞25μ)，背面漆可改 NATURE COATING，但搭配底漆避免遮蓋性不佳 (RMK00163) . ★品檢注意！JIS&CNS 訂單必須每滿50噸一定要再做一次TEST (RMK00259) . 1.有客戶要下CNS第3類,以下備註麻煩CCP與TSD遵循,謝謝! (RMK00394) . 1.1.面漆塗佈量務必>=90%（如果背面用面漆也一樣） (RMK00394) . 1.2.務必留30cm*全寬試片1片,供實驗室委託確認SST與QUV性能。並於試片上註明"SST 2000HRS、QUV 1500HRS" (RMK00394) . 【PMT】本單面漆為"PVDF"，經會議決議需量測板溫並記錄之。每一張排程需量測一次否則追究責任 (RMK00503) | 訂單:2501DFD068/001 CC2 <生產備註> 事項如下 . 1.本單若塗裝背面漆一律改為REVERSE COATING 例外訂單如下敘述 (RMK00163) . 2.例外訂單為R字頭超低光澤與PVDF (＞25μ)，背面漆可改 NATURE COATING，但搭配底漆避免遮蓋性不佳 (RMK00163) . ★品檢注意！JIS&CNS 訂單必須每滿50噸一定要再做一次TEST (RMK00259) . 1.有客戶要下CNS第3類,以下備註麻煩CCP與TSD遵循,謝謝! (RMK00394) . 1.1.面漆塗佈量務必>=90%（如果背面用面漆也一樣） (RMK00394) . 1.2.務必留30cm*全寬試片1片,供實驗室委託確認SST與QUV性能。並於試片上註明"SST 2000HRS、QUV 1500HRS" (RMK00394) . 【PMT】本單面漆為"PVDF"，經會議決議需量測板溫並記錄之。每一張排程需量測一次否則追究責任 (RMK00503) | 訂單:2501DFD068/001 RCL 無 <生產備註> 事項 | 訂單:2501DFD068/001 CCPK 無 <生產備註> 事項 | 訂單:2501DFD068/001 CGQC 無 <品檢備註> 事項 | 訂單:2501DFD068/001 CCQC <品檢備註> 事項如下 . 1.本單若塗裝背面漆一律改為REVERSE COATING 例外訂單如下敘述 (RMK00163) . 2.例外訂單為R字頭超低光澤與PVDF (＞25μ)，背面漆可改 NATURE COATING，但搭配底漆避免遮蓋性不佳 (RMK00163) . ★品檢注意！JIS&CNS 訂單必須每滿50噸一定要再做一次TEST (RMK00259) . 1.有客戶要下CNS第3類,以下備註麻煩CCP與TSD遵循,謝謝! (RMK00394) . 1.1.面漆塗佈量務必>=90%（如果背面用面漆也一樣） (RMK00394) . 1.2.務必留30cm*全寬試片1片,供實驗室委託確認SST與QUV性能。並於試片上註明"SST 2000HRS、QUV 1500HRS" (RMK00394) . 【PMT】本單面漆為"PVDF"，經會議決議需量測板溫並記錄之。每一張排程需量測一次否則追究責任 (RMK00503) | 訂單:2501DFD068/001 TOL 無 <生產備註> 事項 |  | 訂單 2501DFD068/001 修改記錄如下: 20250122 16:40:42 (24025) 退火碼: >> S1, 用途碼: >> CIA008, 背面標示: >> C815, 訂單背面顏色(五碼): >> BW73Y, 背面漆膜厚: >> 12.5, 背面漆塗漆型式幾塗幾烤: >> 2, 鉻酸鹽: >> Z, 訂單厚度: >> 0.52, 訂單重: >> 50, 重量容許率(下限): >> 10, 重量容許率(上限): >> 10, 訂單寬度: >> 914, 鍍製方式: >> AC, 鋼捲內徑: >> 508, 鋼捲下限重: >> 3, 鋼捲上限重: >> 5, 壓花條件碼: >> -, 表面花紋: >> R, 綠色識別碼: >> -, 印刷輥號: >> -, 產品代碼: >> PPGL, 皮膜碼: >> -, 單位別: >> M, 油品種類: >> Z, 塗油量: >> Z, 包裝代碼: >> D2 , 保護膜碼: >> -, 客戶試片取樣型式: >> -, 調質碼: >> S, 套筒碼: >> R , 規格: >> CGLC400-30, 製造標準: >> CNS, 表面處理劑種類: >> Z, 表面處理劑塗佈量: >> Z, 伸長率測試: >> N, 硬度測試碼: >> N, 抗拉強度測試: >> N, 降伏強度測試: >> N, 厚度變異: >> -1.4, 訂單正面顏色(五碼): >> FY326, 正面漆膜厚: >> 25, 正面漆塗漆型式幾塗幾烤: >> 2, 修邊碼: >> Y, 重量碼: >> AW, 鋼捲捲向: >> I, 鍍層碼: >> AZ150, | H:厚度偏薄
PPGL | 2501DFD068/002 | 1. 提醒：CNS 第三類保固 PPGL AZ150（含）以上，PPGI Z27 （含）以上 TOP ≧25U , BK 兩層塗裝 (OFP00448)-{.不符.} 2. 再三提醒確認！CNS &JIS 塗裝 PVDF 需要"3類"耐候等級。並注意鍍層或膜厚是否符合.... (OFP00568)-{.不符.} | 1. 部分大陸料含B元素超過CNS規範管制，故請原料CNS規範之訂單不要配大陸料 (OFP00684)-{.不符.} | 1. 訂單若有厚度變異，冷軋厚度公差比照烤漆計算公式 , 但最小為 1/2 公差做設定 (OFP00254)-{.不符.} 2. "偏薄要求訂單" 鍍後厚度減 鍍後厚度下限需大於 0.02 MM,以免發生厚度不足狀況 (OFP00369)-{.不符.} 3. 提醒：CNS 第三類保固 PPGL AZ150（含）以上，PPGI Z27 （含）以上 TOP ≧25U , BK 兩層塗裝 (OFP00448)-{.不符.} 4. 再三提醒確認！CNS &JIS 塗裝 PVDF 需要"3類"耐候等級。並注意鍍層或膜厚是否符合.... (OFP00568)-{.不符.} 5. 部分大陸料含B元素超過CNS規範管制，故請原料CNS規範之訂單不要配大陸料 (OFP00684)-{.不符.} | 訂單:2501DFD068/002 CPL <生產備註> 事項如下 . 除HGI/ HGL 訂單邊緣不噴油. 其餘皆側緣噴油 (RMK00285) | 訂單:2501DFD068/002 CR1 <生產備註> 事項如下 . 完軋寬度超出管制值上限≦2mm時,冷軋繼續生產並填寫品質異常通報單給鍍鋅線,以便調整張力與板溫 (RMK00278) | 訂單:2501DFD068/002 CR2 <生產備註> 事項如下 . 完軋寬度超出管制值上限≦2mm時,冷軋繼續生產並填寫品質異常通報單給鍍鋅線,以便調整張力與板溫 (RMK00278) | 訂單:2501DFD068/002 CG1 <生產備註> 事項如下 . 平板類,鍍鋅生產時SKIN PASS & T/L 請依據鍍鋅標準規定生產 (RMK00100) . 鍍鋅表面不可有鋅痕、壓痕、凹陷、及刮傷 、應變痕等。 (RMK00100) . 出口鋼捲盤捲後目視不允許有鼓起. (RMK00100) | 訂單:2501DFD068/002 CG2 <生產備註> 事項如下 . 平板類,鍍鋅生產時SKIN PASS & T/L 請依據鍍鋅標準規定生產 (RMK00100) . 鍍鋅表面不可有鋅痕、壓痕、凹陷、及刮傷 、應變痕等。 (RMK00100) . 出口鋼捲盤捲後目視不允許有鼓起. (RMK00100) | 訂單:2501DFD068/002 CC1 <生產備註> 事項如下 . 1.本單若塗裝背面漆一律改為REVERSE COATING 例外訂單如下敘述 (RMK00163) . 2.例外訂單為R字頭超低光澤與PVDF (＞25μ)，背面漆可改 NATURE COATING，但搭配底漆避免遮蓋性不佳 (RMK00163) . ★品檢注意！JIS&CNS 訂單必須每滿50噸一定要再做一次TEST (RMK00259) . 1.有客戶要下CNS第3類,以下備註麻煩CCP與TSD遵循,謝謝! (RMK00394) . 1.1.面漆塗佈量務必>=90%（如果背面用面漆也一樣） (RMK00394) . 1.2.務必留30cm*全寬試片1片,供實驗室委託確認SST與QUV性能。並於試片上註明"SST 2000HRS、QUV 1500HRS" (RMK00394) . 【PMT】本單面漆為"PVDF"，經會議決議需量測板溫並記錄之。每一張排程需量測一次否則追究責任 (RMK00503) . 【抽氣量】白色系在CC1生產時,FINISH抽氣量請設定250,如生產中發生色差b值異常升高,請股長再加大抽氣量因應 (RMK00560) | 訂單:2501DFD068/002 CC2 <生產備註> 事項如下 . 1.本單若塗裝背面漆一律改為REVERSE COATING 例外訂單如下敘述 (RMK00163) . 2.例外訂單為R字頭超低光澤與PVDF (＞25μ)，背面漆可改 NATURE COATING，但搭配底漆避免遮蓋性不佳 (RMK00163) . ★品檢注意！JIS&CNS 訂單必須每滿50噸一定要再做一次TEST (RMK00259) . 1.有客戶要下CNS第3類,以下備註麻煩CCP與TSD遵循,謝謝! (RMK00394) . 1.1.面漆塗佈量務必>=90%（如果背面用面漆也一樣） (RMK00394) . 1.2.務必留30cm*全寬試片1片,供實驗室委託確認SST與QUV性能。並於試片上註明"SST 2000HRS、QUV 1500HRS" (RMK00394) . 【PMT】本單面漆為"PVDF"，經會議決議需量測板溫並記錄之。每一張排程需量測一次否則追究責任 (RMK00503) . 【抽氣量】白色系在CC1生產時,FINISH抽氣量請設定250,如生產中發生色差b值異常升高,請股長再加大抽氣量因應 (RMK00560) | 訂單:2501DFD068/002 RCL 無 <生產備註> 事項 | 訂單:2501DFD068/002 CCPK 無 <生產備註> 事項 | 訂單:2501DFD068/002 CGQC 無 <品檢備註> 事項 | 訂單:2501DFD068/002 CCQC <品檢備註> 事項如下 . 1.本單若塗裝背面漆一律改為REVERSE COATING 例外訂單如下敘述 (RMK00163) . 2.例外訂單為R字頭超低光澤與PVDF (＞25μ)，背面漆可改 NATURE COATING，但搭配底漆避免遮蓋性不佳 (RMK00163) . ★品檢注意！JIS&CNS 訂單必須每滿50噸一定要再做一次TEST (RMK00259) . 1.有客戶要下CNS第3類,以下備註麻煩CCP與TSD遵循,謝謝! (RMK00394) . 1.1.面漆塗佈量務必>=90%（如果背面用面漆也一樣） (RMK00394) . 1.2.務必留30cm*全寬試片1片,供實驗室委託確認SST與QUV性能。並於試片上註明"SST 2000HRS、QUV 1500HRS" (RMK00394) . 【PMT】本單面漆為"PVDF"，經會議決議需量測板溫並記錄之。每一張排程需量測一次否則追究責任 (RMK00503) | 訂單:2501DFD068/002 TOL 無 <生產備註> 事項 |  | 訂單 2501DFD068/002 修改記錄如下: 20250122 16:40:51 (24025) 退火碼: >> S1, 用途碼: >> CIA008, 背面標示: >> C815, 訂單背面顏色(五碼): >> BW73Y, 背面漆膜厚: >> 12.5, 背面漆塗漆型式幾塗幾烤: >> 2, 鉻酸鹽: >> Z, 訂單厚度: >> 0.52, 訂單重: >> 50, 重量容許率(下限): >> 10, 重量容許率(上限): >> 10, 訂單寬度: >> 914, 鍍製方式: >> AC, 鋼捲內徑: >> 508, 鋼捲下限重: >> 3, 鋼捲上限重: >> 5, 壓花條件碼: >> -, 表面花紋: >> R, 綠色識別碼: >> -, 印刷輥號: >> -, 產品代碼: >> PPGL, 皮膜碼: >> -, 單位別: >> M, 油品種類: >> Z, 塗油量: >> Z, 包裝代碼: >> D2 , 保護膜碼: >> -, 客戶試片取樣型式: >> -, 調質碼: >> S, 套筒碼: >> R , 規格: >> CGLC400-30, 製造標準: >> CNS, 表面處理劑種類: >> Z, 表面處理劑塗佈量: >> Z, 伸長率測試: >> N, 硬度測試碼: >> N, 抗拉強度測試: >> N, 降伏強度測試: >> N, 厚度變異: >> -1.4, 訂單正面顏色(五碼): >> FW386, 正面漆膜厚: >> 25, 正面漆塗漆型式幾塗幾烤: >> 2, 修邊碼: >> Y, 重量碼: >> AW, 鋼捲捲向: >> I, 鍍層碼: >> AZ150, | H:厚度偏薄
PPGL | 2501DFD069/004 | 1. 單捲限重檢核 (原料重:15~20, 分切困難:16.00~17.50,20.00~20.00, 單捲限重:3.50~4.00)(OFP00031)-{.不符.} | 1. 部分大陸料含B元素超過CNS規範管制，故請原料CNS規範之訂單不要配大陸料 (OFP00684)-{.不符.} | 1. 注意！因客戶有特殊寬度公差需求，因此本SPEC 比照寬度需求 0~+5 設定。用於一般用途請回復正常寬度公差 (OFP00496)-{.不符.} 2. 要求寬度公差 0~+3 確認：HR=2.02 CR1=915 CR2=914 CR/CG寬度公差=+6/+5 (參2009DFD036/001) (OFP00503)-{.不符.} 3. 部分大陸料含B元素超過CNS規範管制，故請原料CNS規範之訂單不要配大陸料 (OFP00684)-{.不符.} | 訂單:2501DFD069/004 CPL <生產備註> 事項如下 . 【寬度目標】客戶期望烤漆成品寬度 aiming 911-914mm(不保證)。 (RMK-E_CHIN) . 除HGI/ HGL 訂單邊緣不噴油. 其餘皆側緣噴油 (RMK00285) . CNS AZ70 鍍層相當於 SYSCO AZ070 鍍層 (RMK00295) | 訂單:2501DFD069/004 CR1 <生產備註> 事項如下 . 【寬度目標】客戶期望烤漆成品寬度 aiming 911-914mm(不保證)。 (RMK-E_CHIN) . 完軋寬度超出管制值上限≦2mm時,冷軋繼續生產並填寫品質異常通報單給鍍鋅線,以便調整張力與板溫 (RMK00278) . CNS AZ70 鍍層相當於 SYSCO AZ070 鍍層 (RMK00295) | 訂單:2501DFD069/004 CR2 <生產備註> 事項如下 . 【寬度目標】客戶期望烤漆成品寬度 aiming 911-914mm(不保證)。 (RMK-E_CHIN) . 完軋寬度超出管制值上限≦2mm時,冷軋繼續生產並填寫品質異常通報單給鍍鋅線,以便調整張力與板溫 (RMK00278) . CNS AZ70 鍍層相當於 SYSCO AZ070 鍍層 (RMK00295) | 訂單:2501DFD069/004 CG1 <生產備註> 事項如下 . 【寬度目標】客戶期望烤漆成品寬度 aiming 911-914mm(不保證)。 (RMK-E_CHIN) . 弓形度、 波高、 急峻度,每顆鋼捲皆須詳細記錄. (RMK00058) . 平板類,鍍鋅生產時SKIN PASS & T/L 請依據鍍鋅標準規定生產. (RMK00058) . 每二顆母鋼捲需切2M板量測急峻度,並記錄於外觀檢查記錄表內. (RMK00058) . 出口鋼捲盤捲後目視不允許有鼓起. (RMK00058) | 訂單:2501DFD069/004 CG2 <生產備註> 事項如下 . 【寬度目標】客戶期望烤漆成品寬度 aiming 911-914mm(不保證)。 (RMK-E_CHIN) . 弓形度、 波高、 急峻度,每顆鋼捲皆須詳細記錄. (RMK00058) . 平板類,鍍鋅生產時SKIN PASS & T/L 請依據鍍鋅標準規定生產. (RMK00058) . 每二顆母鋼捲需切2M板量測急峻度,並記錄於外觀檢查記錄表內. (RMK00058) . 出口鋼捲盤捲後目視不允許有鼓起. (RMK00058) | 訂單:2501DFD069/004 CC1 <生產備註> 事項如下 . 【分切限重】aiming單顆重落在3.5~4t間，尾切不依限重允收，但單顆切勿超過4t(堆高機限制)。 (RMK-E_CHIN) . 【寬度目標】客戶期望烤漆成品寬度 aiming 911-914mm(不保證)。 (RMK-E_CHIN) . 使用紙套筒請出口主操注意調整張力設定 背面標示要記得噴印. (RMK00058) . 每顆母鋼捲需切2M板量測急峻度,並記錄於報表內. (RMK00058) . 表面要求嚴格,不允許鋅痕,線痕,壓痕,樹皮(曾被訴賠)...等缺陷. (RMK00058) . 室內隔間用料2邊7MM以內允許輕微缺陷,如邊緣應變痕,點狀未著漆,亮痕… (RMK00058) . 1.本單若塗裝背面漆一律改為REVERSE COATING 例外訂單如下敘述 (RMK00163) . 2.例外訂單為R字頭超低光澤與PVDF (＞25μ)，背面漆可改 NATURE COATING，但搭配底漆避免遮蓋性不佳 (RMK00163) . ★品檢注意！JIS&CNS 訂單必須每滿50噸一定要再做一次TEST (RMK00259) | 訂單:2501DFD069/004 CC2 <生產備註> 事項如下 . 【分切限重】aiming單顆重落在3.5~4t間，尾切不依限重允收，但單顆切勿超過4t(堆高機限制)。 (RMK-E_CHIN) . 【寬度目標】客戶期望烤漆成品寬度 aiming 911-914mm(不保證)。 (RMK-E_CHIN) . 使用紙套筒請出口主操注意調整張力設定 背面標示要記得噴印. (RMK00058) . 每顆母鋼捲需切2M板量測急峻度,並記錄於報表內. (RMK00058) . 表面要求嚴格,不允許鋅痕,線痕,壓痕,樹皮(曾被訴賠)...等缺陷. (RMK00058) . 室內隔間用料2邊7MM以內允許輕微缺陷,如邊緣應變痕,點狀未著漆,亮痕… (RMK00058) . 1.本單若塗裝背面漆一律改為REVERSE COATING 例外訂單如下敘述 (RMK00163) . 2.例外訂單為R字頭超低光澤與PVDF (＞25μ)，背面漆可改 NATURE COATING，但搭配底漆避免遮蓋性不佳 (RMK00163) . ★品檢注意！JIS&CNS 訂單必須每滿50噸一定要再做一次TEST (RMK00259) | 訂單:2501DFD069/004 RCL 無 <生產備註> 事項 | 訂單:2501DFD069/004 CCPK 無 <生產備註> 事項 | 訂單:2501DFD069/004 CGQC <品檢備註> 事項如下 . 【寬度目標】客戶期望烤漆成品寬度 aiming 911-914mm(不保證)。 (RMK-E_CHIN) . 弓形度、 波高、 急峻度,每顆鋼捲皆須詳細記錄. (RMK00058) . 每二顆母鋼捲需切2M板量測急峻度,並記錄於外觀檢查記錄表內. (RMK00058) . 出口鋼捲盤捲後目視不允許有鼓起. (RMK00058) | 訂單:2501DFD069/004 CCQC <品檢備註> 事項如下 . 【分切限重】aiming單顆重落在3.5~4t間，尾切不依限重允收，但單顆切勿超過4t(堆高機限制)。 (RMK-E_CHIN) . 【寬度目標】客戶期望烤漆成品寬度 aiming 911-914mm(不保證)。 (RMK-E_CHIN) . 1.本單若塗裝背面漆一律改為REVERSE COATING 例外訂單如下敘述 (RMK00163) . 2.例外訂單為R字頭超低光澤與PVDF (＞25μ)，背面漆可改 NATURE COATING，但搭配底漆避免遮蓋性不佳 (RMK00163) . ★品檢注意！JIS&CNS 訂單必須每滿50噸一定要再做一次TEST (RMK00259) | 訂單:2501DFD069/004 TOL 無 <生產備註> 事項 | 【寬度目標】客戶期望烤漆成品寬度 aiming 911-914mm(不保證)。^^/CPL/CR1/CR2/CG1/CG2/CC1/CC2/CGQC/CCQC/^^ <<.E_CHIN 2025/03/12 13:24.>> 【分切限重】aiming單顆重落在3.5~4t間，尾切不依限重允收，但單顆切勿超過4t(堆高機限制)。^^/CC1/CC2/CCQC/^^ <<.E_CHIN 2025/03/12 13:25.>> | 訂單 2501DFD069/004 修改記錄如下: 20250310 09:17:21 (22030) 退火碼: >> S1, 用途碼: >> CIA007, 背面標示: >> C008, 訂單背面顏色(五碼): >> BW736, 背面漆膜厚: >> NOM, 背面漆塗漆型式幾塗幾烤: >> 1, 鉻酸鹽: >> Z, 訂單厚度: >> 0.476, 訂單重: >> 100, 重量容許率(下限): >> 10, 重量容許率(上限): >> 10, 訂單寬度: >> 911, 鍍製方式: >> BC, 鋼捲內徑: >> 508, 鋼捲下限重: >> 3.5, 鋼捲上限重: >> 4, 壓花條件碼: >> -, 表面花紋: >> R, 綠色識別碼: >> -, 印刷輥號: >> -, 產品代碼: >> PPGL, 皮膜碼: >> -, 單位別: >> M, 油品種類: >> Z, 塗油量: >> Z, 包裝代碼: >> S4 , 保護膜碼: >> -, 客戶試片取樣數量: >> 0, 客戶試片取樣型式: >> -, 調質碼: >> S, 套筒碼: >> P , 規格: >> CGLC400-10, 製造標準: >> CNS, 表面處理劑種類: >> Z, 表面處理劑塗佈量: >> Z, 伸長率測試: >> N, 硬度測試碼: >> N, 抗拉強度測試: >> N, 降伏強度測試: >> N, 厚度變異: >> 0, 訂單正面顏色(五碼): >> LY216, 正面漆膜厚: >> 25, 正面漆塗漆型式幾塗幾烤: >> 2, 修邊碼: >> Y, 重量碼: >> AW, 鋼捲捲向: >> O, 鍍層碼: >> AZ70, | *:
TPPAL | 2501DLD001/001 | 1. 鋁板代工！向客戶確認烤漆後可否 STAGGER捲取 (OFP00682)-{.不符.} 2. 避免客戶下單用途別與色碼不符 (用途碼:CIR027, 正面色碼:NBW86S 不符)(OFP00029)-{.不符.} |  | 1. PPSUS&PPAL 單位長度(M/T)要自己算完後修改 SOP內容。RD洗衣機外殼用可用 -0.04～0 去算 (OFP00649)-{.不符.} 2. 鋁板代工！向客戶確認烤漆後可否 STAGGER捲取 (OFP00682)-{.不符.} 3. 鋁板代工鋼捲需：1.計算單位長度。2.於訂單追蹤中提醒"本單寬度 XXX請使用加寬套桶" (OFP00714)-{.不符.} 4. 用途別對應選配碼不符 (用途碼:CIR027, 選配碼:- 不符)(OFP00030)-{.不符.} | 訂單:2501DLD001/001 CPL 無 <生產備註> 事項 | 訂單:2501DLD001/001 CR1 無 <生產備註> 事項 | 訂單:2501DLD001/001 CR2 無 <生產備註> 事項 | 訂單:2501DLD001/001 CG1 無 <生產備註> 事項 | 訂單:2501DLD001/001 CG2 無 <生產備註> 事項 | 訂單:2501DLD001/001 CC1 <生產備註> 事項如下 . 請勿堆疊 (RMK00638) . 【入口】鋁捲原料拆包時幫忙檢查外觀有無損傷？ (RMK00711) . 【入口】搬運時請務必加襯套(內圈 & 外側緣)，請小心輕放 (RMK00711) . 【小心輕放】客戶提供之鋁捲原料投入生產，出、入口鋼捲請小心輕放 (RMK00711) . 【單位長度】因鋁捲為客戶提供，因此單位長度為參考用。單若有超出範圍請回饋 TDCC (RMK00711) . 【★轉換CR 厚度特別注意★】鋁板密度（2.7）約鋼鐵（7.85）的1/3倍，因此張力與PMT CR以 "訂單厚度/3" mm 計算 (RMK00711) . 【品質管制】和桑新產品"印刷天花板"品質管制同印刷室內隔間。(因和桑以一般印刷室內隔間 TEST OK） (RMK00711) . 【堆疊】請勿堆疊 (RMK00711) . 【★邊緣品質特別注意★】之前客戶的鋁板板邊毛邊太大又有鋁殘絲, 導致收捲之後邊緣翹起, APR輥面受傷 (RMK00711) . 【捲取】依2406DLD001/001生產經驗 ，客戶修邊過量把edge drop修沒了。容易烤漆後收捲發生鼓起，因此出口一律以 STAGGER捲取 (RMK00711) . 【加寬套桶】因鋁捲使用 STAGGER 捲取，因此需使用加寬套桶 (RMK00711) | 訂單:2501DLD001/001 CC2 <生產備註> 事項如下 . 請勿堆疊 (RMK00638) . 【入口】鋁捲原料拆包時幫忙檢查外觀有無損傷？ (RMK00711) . 【入口】搬運時請務必加襯套(內圈 & 外側緣)，請小心輕放 (RMK00711) . 【小心輕放】客戶提供之鋁捲原料投入生產，出、入口鋼捲請小心輕放 (RMK00711) . 【單位長度】因鋁捲為客戶提供，因此單位長度為參考用。單若有超出範圍請回饋 TDCC (RMK00711) . 【★轉換CR 厚度特別注意★】鋁板密度（2.7）約鋼鐵（7.85）的1/3倍，因此張力與PMT CR以 "訂單厚度/3" mm 計算 (RMK00711) . 【品質管制】和桑新產品"印刷天花板"品質管制同印刷室內隔間。(因和桑以一般印刷室內隔間 TEST OK） (RMK00711) . 【堆疊】請勿堆疊 (RMK00711) . 【★邊緣品質特別注意★】之前客戶的鋁板板邊毛邊太大又有鋁殘絲, 導致收捲之後邊緣翹起, APR輥面受傷 (RMK00711) . 【捲取】依2406DLD001/001生產經驗 ，客戶修邊過量把edge drop修沒了。容易烤漆後收捲發生鼓起，因此出口一律以 STAGGER捲取 (RMK00711) . 【加寬套桶】因鋁捲使用 STAGGER 捲取，因此需使用加寬套桶 (RMK00711) | 訂單:2501DLD001/001 RCL 無 <生產備註> 事項 | 訂單:2501DLD001/001 CCPK <生產備註> 事項如下 . 請勿堆疊 (RMK00638) | 訂單:2501DLD001/001 CGQC 無 <品檢備註> 事項 | 訂單:2501DLD001/001 CCQC <品檢備註> 事項如下 . 請勿堆疊 (RMK00638) . 【入口】鋁捲原料拆包時幫忙檢查外觀有無損傷？ (RMK00711) . 【入口】搬運時請務必加襯套(內圈 & 外側緣)，請小心輕放 (RMK00711) . 【小心輕放】客戶提供之鋁捲原料投入生產，出、入口鋼捲請小心輕放 (RMK00711) . 【單位長度】因鋁捲為客戶提供，因此單位長度為參考用。單若有超出範圍請回饋 TDCC (RMK00711) . 【★轉換CR 厚度特別注意★】鋁板密度（2.7）約鋼鐵（7.85）的1/3倍，因此張力與PMT CR以 "訂單厚度/3" mm 計算 (RMK00711) . 【品質管制】和桑新產品"印刷天花板"品質管制同印刷室內隔間。(因和桑以一般印刷室內隔間 TEST OK） (RMK00711) . 【堆疊】請勿堆疊 (RMK00711) . 【★邊緣品質特別注意★】之前客戶的鋁板板邊毛邊太大又有鋁殘絲, 導致收捲之後邊緣翹起, APR輥面受傷 (RMK00711) . 【捲取】依2406DLD001/001生產經驗 ，客戶修邊過量把edge drop修沒了。容易烤漆後收捲發生鼓起，因此出口一律以 STAGGER捲取 (RMK00711) . 【加寬套桶】因鋁捲使用 STAGGER 捲取，因此需使用加寬套桶 (RMK00711) | 訂單:2501DLD001/001 TOL 無 <生產備註> 事項 |  | 訂單 2501DLD001/001 修改記錄如下: 20250107 10:25:32 (21003) 退火碼: >> S1, 用途碼: >> CIR027, 背面標示: >> S000, 訂單背面顏色(五碼): >> BY60T, 背面漆膜厚: >> NOM, 背面漆塗漆型式幾塗幾烤: >> 2, 鉻酸鹽: >> Z, 訂單厚度: >> 0.5, 訂單重: >> 7, 重量容許率(下限): >> 10, 重量容許率(上限): >> 10, 訂單寬度: >> 914, 鍍製方式: >> BC, 鋼捲內徑: >> 508, 鋼捲下限重: >> 1.5, 鋼捲上限重: >> 2, 壓花條件碼: >> -, 表面花紋: >> -, 綠色識別碼: >> -, 印刷輥號: >> F44-C1300, 產品代碼: >> TPPAL, 皮膜碼: >> -, 單位別: >> M, 油品種類: >> Z, 塗油量: >> Z, 包裝代碼: >> D2 , 保護膜碼: >> -, 客戶試片取樣型式: >> -, 調質碼: >> -, 套筒碼: >> S , 規格: >> CALC-20, 製造標準: >> SYSCO, 表面處理劑種類: >> -, 表面處理劑塗佈量: >> -, 伸長率測試: >> N, 硬度測試碼: >> N, 抗拉強度測試: >> N, 降伏強度測試: >> N, 訂單正面顏色(五碼): >> NBW86, 正面漆膜厚: >> NOM, 正面漆塗漆型式幾塗幾烤: >> 2, 修邊碼: >> Y, 重量碼: >> AW, 鋼捲捲向: >> I, 鍍層碼: >> -, |  | [訂單訊息通知] 2025/01/08 3:47:28 PM 訂單訊息通知 (秦大維 >> 通知 >> HanYu Chen) 訂單訊息 : 請提供鋁捲長度跟重量，現場生產需要
TPPAL | 2501DLD001/002 | 1. 鋁板代工！向客戶確認烤漆後可否 STAGGER捲取 (OFP00682)-{.不符.} 2. 避免客戶下單用途別與色碼不符 (用途碼:CIR027, 正面色碼:NBW86S 不符)(OFP00029)-{.不符.} |  | 1. PPSUS&PPAL 單位長度(M/T)要自己算完後修改 SOP內容。RD洗衣機外殼用可用 -0.04～0 去算 (OFP00649)-{.不符.} 2. 鋁板代工！向客戶確認烤漆後可否 STAGGER捲取 (OFP00682)-{.不符.} 3. 鋁板代工鋼捲需：1.計算單位長度。2.於訂單追蹤中提醒"本單寬度 XXX請使用加寬套桶" (OFP00714)-{.不符.} | 訂單:2501DLD001/002 CPL 無 <生產備註> 事項 | 訂單:2501DLD001/002 CR1 無 <生產備註> 事項 | 訂單:2501DLD001/002 CR2 無 <生產備註> 事項 | 訂單:2501DLD001/002 CG1 無 <生產備註> 事項 | 訂單:2501DLD001/002 CG2 無 <生產備註> 事項 | 訂單:2501DLD001/002 CC1 <生產備註> 事項如下 . 請勿堆疊 (RMK00638) . 【入口】鋁捲原料拆包時幫忙檢查外觀有無損傷？ (RMK00711) . 【入口】搬運時請務必加襯套(內圈 & 外側緣)，請小心輕放 (RMK00711) . 【小心輕放】客戶提供之鋁捲原料投入生產，出、入口鋼捲請小心輕放 (RMK00711) . 【單位長度】因鋁捲為客戶提供，因此單位長度為參考用。單若有超出範圍請回饋 TDCC (RMK00711) . 【★轉換CR 厚度特別注意★】鋁板密度（2.7）約鋼鐵（7.85）的1/3倍，因此張力與PMT CR以 "訂單厚度/3" mm 計算 (RMK00711) . 【品質管制】和桑新產品"印刷天花板"品質管制同印刷室內隔間。(因和桑以一般印刷室內隔間 TEST OK） (RMK00711) . 【堆疊】請勿堆疊 (RMK00711) . 【★邊緣品質特別注意★】之前客戶的鋁板板邊毛邊太大又有鋁殘絲, 導致收捲之後邊緣翹起, APR輥面受傷 (RMK00711) . 【捲取】依2406DLD001/001生產經驗 ，客戶修邊過量把edge drop修沒了。容易烤漆後收捲發生鼓起，因此出口一律以 STAGGER捲取 (RMK00711) . 【加寬套桶】因鋁捲使用 STAGGER 捲取，因此需使用加寬套桶 (RMK00711) | 訂單:2501DLD001/002 CC2 <生產備註> 事項如下 . 請勿堆疊 (RMK00638) . 【入口】鋁捲原料拆包時幫忙檢查外觀有無損傷？ (RMK00711) . 【入口】搬運時請務必加襯套(內圈 & 外側緣)，請小心輕放 (RMK00711) . 【小心輕放】客戶提供之鋁捲原料投入生產，出、入口鋼捲請小心輕放 (RMK00711) . 【單位長度】因鋁捲為客戶提供，因此單位長度為參考用。單若有超出範圍請回饋 TDCC (RMK00711) . 【★轉換CR 厚度特別注意★】鋁板密度（2.7）約鋼鐵（7.85）的1/3倍，因此張力與PMT CR以 "訂單厚度/3" mm 計算 (RMK00711) . 【品質管制】和桑新產品"印刷天花板"品質管制同印刷室內隔間。(因和桑以一般印刷室內隔間 TEST OK） (RMK00711) . 【堆疊】請勿堆疊 (RMK00711) . 【★邊緣品質特別注意★】之前客戶的鋁板板邊毛邊太大又有鋁殘絲, 導致收捲之後邊緣翹起, APR輥面受傷 (RMK00711) . 【捲取】依2406DLD001/001生產經驗 ，客戶修邊過量把edge drop修沒了。容易烤漆後收捲發生鼓起，因此出口一律以 STAGGER捲取 (RMK00711) . 【加寬套桶】因鋁捲使用 STAGGER 捲取，因此需使用加寬套桶 (RMK00711) | 訂單:2501DLD001/002 RCL 無 <生產備註> 事項 | 訂單:2501DLD001/002 CCPK <生產備註> 事項如下 . 請勿堆疊 (RMK00638) | 訂單:2501DLD001/002 CGQC 無 <品檢備註> 事項 | 訂單:2501DLD001/002 CCQC <品檢備註> 事項如下 . 請勿堆疊 (RMK00638) . 【入口】鋁捲原料拆包時幫忙檢查外觀有無損傷？ (RMK00711) . 【入口】搬運時請務必加襯套(內圈 & 外側緣)，請小心輕放 (RMK00711) . 【小心輕放】客戶提供之鋁捲原料投入生產，出、入口鋼捲請小心輕放 (RMK00711) . 【單位長度】因鋁捲為客戶提供，因此單位長度為參考用。單若有超出範圍請回饋 TDCC (RMK00711) . 【★轉換CR 厚度特別注意★】鋁板密度（2.7）約鋼鐵（7.85）的1/3倍，因此張力與PMT CR以 "訂單厚度/3" mm 計算 (RMK00711) . 【品質管制】和桑新產品"印刷天花板"品質管制同印刷室內隔間。(因和桑以一般印刷室內隔間 TEST OK） (RMK00711) . 【堆疊】請勿堆疊 (RMK00711) . 【★邊緣品質特別注意★】之前客戶的鋁板板邊毛邊太大又有鋁殘絲, 導致收捲之後邊緣翹起, APR輥面受傷 (RMK00711) . 【捲取】依2406DLD001/001生產經驗 ，客戶修邊過量把edge drop修沒了。容易烤漆後收捲發生鼓起，因此出口一律以 STAGGER捲取 (RMK00711) . 【加寬套桶】因鋁捲使用 STAGGER 捲取，因此需使用加寬套桶 (RMK00711) | 訂單:2501DLD001/002 TOL 無 <生產備註> 事項 |  | 訂單 2501DLD001/002 修改記錄如下: 20250107 10:25:38 (21003) 退火碼: >> S1, 用途碼: >> CIR027, 背面標示: >> S000, 訂單背面顏色(五碼): >> BY60T, 背面漆膜厚: >> NOM, 背面漆塗漆型式幾塗幾烤: >> 2, 鉻酸鹽: >> Z, 訂單厚度: >> 0.6, 訂單重: >> 11, 重量容許率(下限): >> 10, 重量容許率(上限): >> 10, 訂單寬度: >> 914, 鍍製方式: >> BC, 鋼捲內徑: >> 508, 鋼捲下限重: >> 1.5, 鋼捲上限重: >> 2, 壓花條件碼: >> -, 表面花紋: >> -, 綠色識別碼: >> -, 印刷輥號: >> F04-C1300, 產品代碼: >> TPPAL, 皮膜碼: >> -, 單位別: >> M, 油品種類: >> Z, 塗油量: >> Z, 包裝代碼: >> D2 , 保護膜碼: >> -, 客戶試片取樣型式: >> -, 調質碼: >> -, 套筒碼: >> S , 規格: >> CALC-20, 製造標準: >> SYSCO, 表面處理劑種類: >> -, 表面處理劑塗佈量: >> -, 伸長率測試: >> N, 硬度測試碼: >> N, 抗拉強度測試: >> N, 降伏強度測試: >> N, 訂單正面顏色(五碼): >> NBW86, 正面漆膜厚: >> NOM, 正面漆塗漆型式幾塗幾烤: >> 2, 修邊碼: >> Y, 重量碼: >> AW, 鋼捲捲向: >> I, 鍍層碼: >> -, 20250107 10:42:06 (21003) 訂單重: 11 >> 3, 20250109 10:52:51 (21003) 印刷輥號: F04-C1300 >> F44-C1300, |  | [訂單訊息通知] 2025/01/08 3:47:28 PM 訂單訊息通知 (秦大維 >> 通知 >> HanYu Chen) 訂單訊息 : 請提供鋁捲長度跟重量，現場生產需要 [訂單訊息通知] 2025/01/09 上午 10:06:39 *** (秦大維 >> 通知 >> HanYu Chen) 訊息 : 請確認一下輥號，用F04-C1300 好像錯了
TPPAL | 2501DLD001/003 | 1. 鋁板代工！向客戶確認烤漆後可否 STAGGER捲取 (OFP00682)-{.不符.} |  | 1. PPSUS&PPAL 單位長度(M/T)要自己算完後修改 SOP內容。RD洗衣機外殼用可用 -0.04～0 去算 (OFP00649)-{.不符.} 2. 鋁板代工！向客戶確認烤漆後可否 STAGGER捲取 (OFP00682)-{.不符.} 3. 鋁板代工鋼捲需：1.計算單位長度。2.於訂單追蹤中提醒"本單寬度 XXX請使用加寬套桶" (OFP00714)-{.不符.} | 訂單:2501DLD001/003 CPL 無 <生產備註> 事項 | 訂單:2501DLD001/003 CR1 無 <生產備註> 事項 | 訂單:2501DLD001/003 CR2 無 <生產備註> 事項 | 訂單:2501DLD001/003 CG1 無 <生產備註> 事項 | 訂單:2501DLD001/003 CG2 無 <生產備註> 事項 | 訂單:2501DLD001/003 CC1 <生產備註> 事項如下 . 請勿堆疊 (RMK00638) . 【入口】鋁捲原料拆包時幫忙檢查外觀有無損傷？ (RMK00711) . 【入口】搬運時請務必加襯套(內圈 & 外側緣)，請小心輕放 (RMK00711) . 【小心輕放】客戶提供之鋁捲原料投入生產，出、入口鋼捲請小心輕放 (RMK00711) . 【單位長度】因鋁捲為客戶提供，因此單位長度為參考用。單若有超出範圍請回饋 TDCC (RMK00711) . 【★轉換CR 厚度特別注意★】鋁板密度（2.7）約鋼鐵（7.85）的1/3倍，因此張力與PMT CR以 "訂單厚度/3" mm 計算 (RMK00711) . 【品質管制】和桑新產品"印刷天花板"品質管制同印刷室內隔間。(因和桑以一般印刷室內隔間 TEST OK） (RMK00711) . 【堆疊】請勿堆疊 (RMK00711) . 【★邊緣品質特別注意★】之前客戶的鋁板板邊毛邊太大又有鋁殘絲, 導致收捲之後邊緣翹起, APR輥面受傷 (RMK00711) . 【捲取】依2406DLD001/001生產經驗 ，客戶修邊過量把edge drop修沒了。容易烤漆後收捲發生鼓起，因此出口一律以 STAGGER捲取 (RMK00711) . 【加寬套桶】因鋁捲使用 STAGGER 捲取，因此需使用加寬套桶 (RMK00711) | 訂單:2501DLD001/003 CC2 <生產備註> 事項如下 . 請勿堆疊 (RMK00638) . 【入口】鋁捲原料拆包時幫忙檢查外觀有無損傷？ (RMK00711) . 【入口】搬運時請務必加襯套(內圈 & 外側緣)，請小心輕放 (RMK00711) . 【小心輕放】客戶提供之鋁捲原料投入生產，出、入口鋼捲請小心輕放 (RMK00711) . 【單位長度】因鋁捲為客戶提供，因此單位長度為參考用。單若有超出範圍請回饋 TDCC (RMK00711) . 【★轉換CR 厚度特別注意★】鋁板密度（2.7）約鋼鐵（7.85）的1/3倍，因此張力與PMT CR以 "訂單厚度/3" mm 計算 (RMK00711) . 【品質管制】和桑新產品"印刷天花板"品質管制同印刷室內隔間。(因和桑以一般印刷室內隔間 TEST OK） (RMK00711) . 【堆疊】請勿堆疊 (RMK00711) . 【★邊緣品質特別注意★】之前客戶的鋁板板邊毛邊太大又有鋁殘絲, 導致收捲之後邊緣翹起, APR輥面受傷 (RMK00711) . 【捲取】依2406DLD001/001生產經驗 ，客戶修邊過量把edge drop修沒了。容易烤漆後收捲發生鼓起，因此出口一律以 STAGGER捲取 (RMK00711) . 【加寬套桶】因鋁捲使用 STAGGER 捲取，因此需使用加寬套桶 (RMK00711) | 訂單:2501DLD001/003 RCL 無 <生產備註> 事項 | 訂單:2501DLD001/003 CCPK <生產備註> 事項如下 . 請勿堆疊 (RMK00638) | 訂單:2501DLD001/003 CGQC 無 <品檢備註> 事項 | 訂單:2501DLD001/003 CCQC <品檢備註> 事項如下 . 請勿堆疊 (RMK00638) . 【入口】鋁捲原料拆包時幫忙檢查外觀有無損傷？ (RMK00711) . 【入口】搬運時請務必加襯套(內圈 & 外側緣)，請小心輕放 (RMK00711) . 【小心輕放】客戶提供之鋁捲原料投入生產，出、入口鋼捲請小心輕放 (RMK00711) . 【單位長度】因鋁捲為客戶提供，因此單位長度為參考用。單若有超出範圍請回饋 TDCC (RMK00711) . 【★轉換CR 厚度特別注意★】鋁板密度（2.7）約鋼鐵（7.85）的1/3倍，因此張力與PMT CR以 "訂單厚度/3" mm 計算 (RMK00711) . 【品質管制】和桑新產品"印刷天花板"品質管制同印刷室內隔間。(因和桑以一般印刷室內隔間 TEST OK） (RMK00711) . 【堆疊】請勿堆疊 (RMK00711) . 【★邊緣品質特別注意★】之前客戶的鋁板板邊毛邊太大又有鋁殘絲, 導致收捲之後邊緣翹起, APR輥面受傷 (RMK00711) . 【捲取】依2406DLD001/001生產經驗 ，客戶修邊過量把edge drop修沒了。容易烤漆後收捲發生鼓起，因此出口一律以 STAGGER捲取 (RMK00711) . 【加寬套桶】因鋁捲使用 STAGGER 捲取，因此需使用加寬套桶 (RMK00711) | 訂單:2501DLD001/003 TOL 無 <生產備註> 事項 |  | 訂單 2501DLD001/003 修改記錄如下: 20250107 10:25:43 (21003) 退火碼: >> S1, 用途碼: >> CIR027, 背面標示: >> S000, 訂單背面顏色(五碼): >> BY60T, 背面漆膜厚: >> NOM, 背面漆塗漆型式幾塗幾烤: >> 2, 鉻酸鹽: >> Z, 訂單厚度: >> 0.5, 訂單重: >> 8, 重量容許率(下限): >> 10, 重量容許率(上限): >> 10, 訂單寬度: >> 1232, 鍍製方式: >> BC, 鋼捲內徑: >> 508, 鋼捲下限重: >> 1.5, 鋼捲上限重: >> 2, 壓花條件碼: >> -, 表面花紋: >> -, 綠色識別碼: >> -, 印刷輥號: >> F44-C1300, 產品代碼: >> TPPAL, 皮膜碼: >> -, 單位別: >> M, 油品種類: >> Z, 塗油量: >> Z, 包裝代碼: >> D2 , 保護膜碼: >> -, 客戶試片取樣型式: >> -, 調質碼: >> -, 套筒碼: >> S , 規格: >> CALC-20, 製造標準: >> SYSCO, 表面處理劑種類: >> -, 表面處理劑塗佈量: >> -, 伸長率測試: >> N, 硬度測試碼: >> N, 抗拉強度測試: >> N, 降伏強度測試: >> N, 訂單正面顏色(五碼): >> NBW39, 正面漆膜厚: >> NOM, 正面漆塗漆型式幾塗幾烤: >> 2, 修邊碼: >> Y, 重量碼: >> AW, 鋼捲捲向: >> I, 鍍層碼: >> -, |  | [訂單訊息通知] 2025/01/08 3:47:28 PM 訂單訊息通知 (秦大維 >> 通知 >> HanYu Chen) 訂單訊息 : 請提供鋁捲長度跟重量，現場生產需要
PPGL | 2501EFE001/001 | 1. ASTM 鍍製方式為MIN 與"最終產品保證1/2 ASTM 厚度公差"不能共存 (OFP00216)-{.不符.} | 1. 製造標準為MS、ASTM或銷新加坡之訂單，若無技術指定優先用料，請優先使用國內料，勿使用ANFEN (OFP00406)-{.不符.} 2. ★提醒！MIN訂單先不要配安丰料★ (OFP00664)-{.不符.} | 1. ASTM 鍍製方式為MIN 與"最終產品保證1/2 ASTM 厚度公差"不能共存 (OFP00216)-{.不符.} 2. 鍍製方式為 MIN 或 TMI 時, 冷軋厚度公差 請改為 " 1/2 厚度公差" (OFP00265)-{.不符.} 3. 製造標準為MS、ASTM或銷新加坡之訂單，若無技術指定優先用料，請優先使用國內料，勿使用ANFEN (OFP00406)-{.不符.} 4. ★提醒！MIN訂單先不要配安丰料★ (OFP00664)-{.不符.} | 訂單:2501EFE001/001 CPL <生產備註> 事項如下 . 本單為烤漆背面大於等於25μ塗裝，軋延後不允許毛邊，請CPL注意修邊狀況 (RMK00124) . 【邊緣品質】此為烤漆背面25μ訂單，請加強檢視鋼捲：邊緣殘剪、側緣鋅渣或毛邊，因為會導致烤漆背面漆轉印正面 (RMK00126) . 除HGI/ HGL 訂單邊緣不噴油. 其餘皆側緣噴油 (RMK00285) | 訂單:2501EFE001/001 CR1 <生產備註> 事項如下 . 【邊緣品質】此為烤漆背面25μ訂單，請加強檢視鋼捲：邊緣殘剪、側緣鋅渣或毛邊，因為會導致烤漆背面漆轉印正面 (RMK00126) . 此客戶有保證 全板形 急峻度 ≦ 0.7% ( ≦ 12 I-UNIT ) (RMK00583) | 訂單:2501EFE001/001 CR2 <生產備註> 事項如下 . 【邊緣品質】此為烤漆背面25μ訂單，請加強檢視鋼捲：邊緣殘剪、側緣鋅渣或毛邊，因為會導致烤漆背面漆轉印正面 (RMK00126) . 此客戶有保證 全板形 急峻度 ≦ 0.7% ( ≦ 12 I-UNIT ) (RMK00583) | 訂單:2501EFE001/001 CG1 <生產備註> 事項如下 . 鍍製方式 MIN 訂單. (RMK00073) . 【邊緣品質】此為烤漆背面25μ訂單，請加強檢視鋼捲：邊緣殘剪、側緣鋅渣或毛邊，因為會導致烤漆背面漆轉印正面 (RMK00126) . 本單於烤漆正背面都塗裝正面漆，因此鍍鋅請管制背面表面品質比照正面 (RMK00363) . 此客戶有保證 全板形 急峻度 ≦ 0.7% ( ≦ 12 I-UNIT ) (RMK00583) . MIN訂單為平均厚度放行，實測厚度NG時，如單位長度符合範圍，請放行 (RMK00585) | 訂單:2501EFE001/001 CG2 <生產備註> 事項如下 . 鍍製方式 MIN 訂單. (RMK00073) . 【邊緣品質】此為烤漆背面25μ訂單，請加強檢視鋼捲：邊緣殘剪、側緣鋅渣或毛邊，因為會導致烤漆背面漆轉印正面 (RMK00126) . 本單於烤漆正背面都塗裝正面漆，因此鍍鋅請管制背面表面品質比照正面 (RMK00363) . 此客戶有保證 全板形 急峻度 ≦ 0.7% ( ≦ 12 I-UNIT ) (RMK00583) . MIN訂單為平均厚度放行，實測厚度NG時，如單位長度符合範圍，請放行 (RMK00585) | 訂單:2501EFE001/001 CC1 <生產備註> 事項如下 . 鍍製方式 MIN 訂單. (RMK00073) . 請品檢務必遵守 30CM*全寬*留1塊給LAB及1塊給塗料商，若背面非"B"字頭則各留2片 (RMK00105) . 品檢人員於LAB試片上註記測試物性耐久及曝曬 (RMK00105) . 【邊緣品質】此為烤漆背面25μ訂單，請加強檢視鋼捲：邊緣殘剪、側緣鋅渣或毛邊，因為會導致烤漆背面漆轉印正面 (RMK00126) . 【抽氣量】白色系在CC1生產時,FINISH抽氣量請設定250,如生產中發生色差b值異常升高,請股長再加大抽氣量因應 (RMK00560) . 此客戶有保證 全板形 急峻度 ≦ 0.7% ( ≦ 12 I-UNIT ) (RMK00583) . MIN訂單為平均厚度放行，實測厚度NG時，如單位長度符合範圍，請放行 (RMK00585) | 訂單:2501EFE001/001 CC2 <生產備註> 事項如下 . 鍍製方式 MIN 訂單. (RMK00073) . 請品檢務必遵守 30CM*全寬*留1塊給LAB及1塊給塗料商，若背面非"B"字頭則各留2片 (RMK00105) . 品檢人員於LAB試片上註記測試物性耐久及曝曬 (RMK00105) . 【邊緣品質】此為烤漆背面25μ訂單，請加強檢視鋼捲：邊緣殘剪、側緣鋅渣或毛邊，因為會導致烤漆背面漆轉印正面 (RMK00126) . 【抽氣量】白色系在CC1生產時,FINISH抽氣量請設定250,如生產中發生色差b值異常升高,請股長再加大抽氣量因應 (RMK00560) . 此客戶有保證 全板形 急峻度 ≦ 0.7% ( ≦ 12 I-UNIT ) (RMK00583) . MIN訂單為平均厚度放行，實測厚度NG時，如單位長度符合範圍，請放行 (RMK00585) | 訂單:2501EFE001/001 RCL 無 <生產備註> 事項 | 訂單:2501EFE001/001 CCPK 無 <生產備註> 事項 | 訂單:2501EFE001/001 CGQC <品檢備註> 事項如下 . 【邊緣品質】此為烤漆背面25μ訂單，請加強檢視鋼捲：邊緣殘剪、側緣鋅渣或毛邊，因為會導致烤漆背面漆轉印正面 (RMK00126) . 本單於烤漆正背面都塗裝正面漆，因此鍍鋅請管制背面表面品質比照正面 (RMK00363) | 訂單:2501EFE001/001 CCQC <品檢備註> 事項如下 . 請品檢務必遵守 30CM*全寬*留1塊給LAB及1塊給塗料商，若背面非"B"字頭則各留2片 (RMK00105) . 【邊緣品質】此為烤漆背面25μ訂單，請加強檢視鋼捲：邊緣殘剪、側緣鋅渣或毛邊，因為會導致烤漆背面漆轉印正面 (RMK00126) | 訂單:2501EFE001/001 TOL 無 <生產備註> 事項 |  | 訂單 2501EFE001/001 修改記錄如下: 20241105 12:02:44 (06023) 退火碼: >> S1, 用途碼: >> COG001, 背面標示: >> S000, 訂單背面顏色(五碼): >> 5W56T, 背面漆膜厚: >> 25, 背面漆塗漆型式幾塗幾烤: >> 2, 鉻酸鹽: >> Z, 訂單厚度: >> 0.013, 訂單重: >> 40, 重量容許率(下限): >> 10, 重量容許率(上限): >> 10, 訂單寬度: >> 48, 鍍製方式: >> MIN, 鋼捲內徑: >> 508, 鋼捲下限重: >> 3, 鋼捲上限重: >> 5.4, 壓花條件碼: >> -, 表面花紋: >> R, 綠色識別碼: >> -, 印刷輥號: >> -, 產品代碼: >> PPGL, 皮膜碼: >> -, 單位別: >> I, 油品種類: >> Z, 塗油量: >> Z, 包裝代碼: >> P7 , 保護膜碼: >> -, 客戶試片取樣型式: >> -, 調質碼: >> S, 套筒碼: >> P , 規格: >> A792CSB, 製造標準: >> ASTM, 表面處理劑種類: >> Z, 表面處理劑塗佈量: >> Z, 伸長率測試: >> N, 硬度測試碼: >> N, 抗拉強度測試: >> N, 降伏強度測試: >> N, 訂單正面顏色(五碼): >> 5W56T, 正面漆膜厚: >> 25, 正面漆塗漆型式幾塗幾烤: >> 2, 修邊碼: >> Y, 重量碼: >> AW, 鋼捲捲向: >> O, 鍍層碼: >> AZ50, | *:
PPGL | 2501EFE002/001 | 1. ASTM 鍍製方式為MIN 與"最終產品保證1/2 ASTM 厚度公差"不能共存 (OFP00216)-{.不符.} | 1. 製造標準為MS、ASTM或銷新加坡之訂單，若無技術指定優先用料，請優先使用國內料，勿使用ANFEN (OFP00406)-{.不符.} 2. ★提醒！MIN訂單先不要配安丰料★ (OFP00664)-{.不符.} | 1. ASTM 鍍製方式為MIN 與"最終產品保證1/2 ASTM 厚度公差"不能共存 (OFP00216)-{.不符.} 2. 鍍製方式為 MIN 或 TMI 時, 冷軋厚度公差 請改為 " 1/2 厚度公差" (OFP00265)-{.不符.} 3. 製造標準為MS、ASTM或銷新加坡之訂單，若無技術指定優先用料，請優先使用國內料，勿使用ANFEN (OFP00406)-{.不符.} 4. ★提醒！MIN訂單先不要配安丰料★ (OFP00664)-{.不符.} | 訂單:2501EFE002/001 CPL <生產備註> 事項如下 . 本單為烤漆背面大於等於25μ塗裝，軋延後不允許毛邊，請CPL注意修邊狀況 (RMK00124) . 【邊緣品質】此為烤漆背面25μ訂單，請加強檢視鋼捲：邊緣殘剪、側緣鋅渣或毛邊，因為會導致烤漆背面漆轉印正面 (RMK00126) . 除HGI/ HGL 訂單邊緣不噴油. 其餘皆側緣噴油 (RMK00285) | 訂單:2501EFE002/001 CR1 <生產備註> 事項如下 . 【邊緣品質】此為烤漆背面25μ訂單，請加強檢視鋼捲：邊緣殘剪、側緣鋅渣或毛邊，因為會導致烤漆背面漆轉印正面 (RMK00126) . 此客戶有保證 全板形 急峻度 ≦ 0.7% ( ≦ 12 I-UNIT ) (RMK00583) | 訂單:2501EFE002/001 CR2 <生產備註> 事項如下 . 【邊緣品質】此為烤漆背面25μ訂單，請加強檢視鋼捲：邊緣殘剪、側緣鋅渣或毛邊，因為會導致烤漆背面漆轉印正面 (RMK00126) . 此客戶有保證 全板形 急峻度 ≦ 0.7% ( ≦ 12 I-UNIT ) (RMK00583) | 訂單:2501EFE002/001 CG1 <生產備註> 事項如下 . 鍍製方式 MIN 訂單. (RMK00073) . 【邊緣品質】此為烤漆背面25μ訂單，請加強檢視鋼捲：邊緣殘剪、側緣鋅渣或毛邊，因為會導致烤漆背面漆轉印正面 (RMK00126) . 本單於烤漆正背面都塗裝正面漆，因此鍍鋅請管制背面表面品質比照正面 (RMK00363) . 此客戶有保證 全板形 急峻度 ≦ 0.7% ( ≦ 12 I-UNIT ) (RMK00583) . MIN訂單為平均厚度放行，實測厚度NG時，如單位長度符合範圍，請放行 (RMK00585) | 訂單:2501EFE002/001 CG2 <生產備註> 事項如下 . 鍍製方式 MIN 訂單. (RMK00073) . 【邊緣品質】此為烤漆背面25μ訂單，請加強檢視鋼捲：邊緣殘剪、側緣鋅渣或毛邊，因為會導致烤漆背面漆轉印正面 (RMK00126) . 本單於烤漆正背面都塗裝正面漆，因此鍍鋅請管制背面表面品質比照正面 (RMK00363) . 此客戶有保證 全板形 急峻度 ≦ 0.7% ( ≦ 12 I-UNIT ) (RMK00583) . MIN訂單為平均厚度放行，實測厚度NG時，如單位長度符合範圍，請放行 (RMK00585) | 訂單:2501EFE002/001 CC1 <生產備註> 事項如下 . 鍍製方式 MIN 訂單. (RMK00073) . 請品檢務必遵守 30CM*全寬*留1塊給LAB及1塊給塗料商，若背面非"B"字頭則各留2片 (RMK00105) . 品檢人員於LAB試片上註記測試物性耐久及曝曬 (RMK00105) . 【邊緣品質】此為烤漆背面25μ訂單，請加強檢視鋼捲：邊緣殘剪、側緣鋅渣或毛邊，因為會導致烤漆背面漆轉印正面 (RMK00126) . 此客戶有保證 全板形 急峻度 ≦ 0.7% ( ≦ 12 I-UNIT ) (RMK00583) . MIN訂單為平均厚度放行，實測厚度NG時，如單位長度符合範圍，請放行 (RMK00585) | 訂單:2501EFE002/001 CC2 <生產備註> 事項如下 . 鍍製方式 MIN 訂單. (RMK00073) . 請品檢務必遵守 30CM*全寬*留1塊給LAB及1塊給塗料商，若背面非"B"字頭則各留2片 (RMK00105) . 品檢人員於LAB試片上註記測試物性耐久及曝曬 (RMK00105) . 【邊緣品質】此為烤漆背面25μ訂單，請加強檢視鋼捲：邊緣殘剪、側緣鋅渣或毛邊，因為會導致烤漆背面漆轉印正面 (RMK00126) . 此客戶有保證 全板形 急峻度 ≦ 0.7% ( ≦ 12 I-UNIT ) (RMK00583) . MIN訂單為平均厚度放行，實測厚度NG時，如單位長度符合範圍，請放行 (RMK00585) | 訂單:2501EFE002/001 RCL 無 <生產備註> 事項 | 訂單:2501EFE002/001 CCPK 無 <生產備註> 事項 | 訂單:2501EFE002/001 CGQC <品檢備註> 事項如下 . 【邊緣品質】此為烤漆背面25μ訂單，請加強檢視鋼捲：邊緣殘剪、側緣鋅渣或毛邊，因為會導致烤漆背面漆轉印正面 (RMK00126) . 本單於烤漆正背面都塗裝正面漆，因此鍍鋅請管制背面表面品質比照正面 (RMK00363) | 訂單:2501EFE002/001 CCQC <品檢備註> 事項如下 . 請品檢務必遵守 30CM*全寬*留1塊給LAB及1塊給塗料商，若背面非"B"字頭則各留2片 (RMK00105) . 【邊緣品質】此為烤漆背面25μ訂單，請加強檢視鋼捲：邊緣殘剪、側緣鋅渣或毛邊，因為會導致烤漆背面漆轉印正面 (RMK00126) | 訂單:2501EFE002/001 TOL 無 <生產備註> 事項 |  | 訂單 2501EFE002/001 修改記錄如下: 20241105 13:01:17 (06023) 退火碼: >> S1, 用途碼: >> COG001, 背面標示: >> S000, 訂單背面顏色(五碼): >> 7B73T, 背面漆膜厚: >> 25, 背面漆塗漆型式幾塗幾烤: >> 2, 鉻酸鹽: >> Z, 訂單厚度: >> 0.019, 訂單重: >> 40, 重量容許率(下限): >> 10, 重量容許率(上限): >> 10, 訂單寬度: >> 48, 鍍製方式: >> MIN, 鋼捲內徑: >> 508, 鋼捲下限重: >> 3, 鋼捲上限重: >> 5.4, 壓花條件碼: >> -, 表面花紋: >> R, 綠色識別碼: >> -, 印刷輥號: >> -, 產品代碼: >> PPGL, 皮膜碼: >> -, 單位別: >> I, 油品種類: >> Z, 塗油量: >> Z, 包裝代碼: >> P7 , 保護膜碼: >> -, 客戶試片取樣型式: >> -, 調質碼: >> S, 套筒碼: >> P , 規格: >> A792CSB, 製造標準: >> ASTM, 表面處理劑種類: >> Z, 表面處理劑塗佈量: >> Z, 伸長率測試: >> N, 硬度測試碼: >> N, 抗拉強度測試: >> N, 降伏強度測試: >> N, 訂單正面顏色(五碼): >> 7B73T, 正面漆膜厚: >> 25, 正面漆塗漆型式幾塗幾烤: >> 2, 修邊碼: >> Y, 重量碼: >> AW, 鋼捲捲向: >> O, 鍍層碼: >> AZ50, | *:
PPGL | 2501EFE003/001 |  | 1. 製造標準為MS、ASTM或銷新加坡之訂單，若無技術指定優先用料，請優先使用國內料，勿使用ANFEN (OFP00406)-{.不符.} | 1. 製造標準為MS、ASTM或銷新加坡之訂單，若無技術指定優先用料，請優先使用國內料，勿使用ANFEN (OFP00406)-{.不符.} 2. 【提醒】！本單為直立式包裝，嚴禁鍍鋅或烤漆後以STAGGER捲取 (OFP00451)-{.不符.} 3. ※超耐候一系列用途要確認是否有英制公差需求，有英制公差需求時選配碼用ON027※ (OFP00680)-{.不符.} 4. 此經銷商有簽訂1/2厚度公差保證(無厚度變異),請調整冷軋與鍍鋅厚度公差管制範圍. 保證 ASTM 厚度公差 (OFP00180)-{.不符.} | 訂單:2501EFE003/001 CPL <生產備註> 事項如下 . 除HGI/ HGL 訂單邊緣不噴油. 其餘皆側緣噴油 (RMK00285) | 訂單:2501EFE003/001 CR1 <生產備註> 事項如下 . 此經銷商保證平均厚度在1/2厚度公差內，厚度量測NG時，如單位長度符合範圍，請放行 (RMK00402) . 此客戶有保證 全板形 急峻度 ≦ 0.7% ( ≦ 12 I-UNIT ) (RMK00583) | 訂單:2501EFE003/001 CR2 <生產備註> 事項如下 . 此經銷商保證平均厚度在1/2厚度公差內，厚度量測NG時，如單位長度符合範圍，請放行 (RMK00402) . 此客戶有保證 全板形 急峻度 ≦ 0.7% ( ≦ 12 I-UNIT ) (RMK00583) | 訂單:2501EFE003/001 CG1 <生產備註> 事項如下 . 鍍鋅表面不可有鋅痕、壓痕、凹陷、及刮傷 、應變痕等。 (RMK00054) . 此經銷商保證平均厚度在1/2厚度公差內，厚度量測NG時，如單位長度符合範圍，請放行 (RMK00402) . 鍍層 AZ150 (含) 以上 , 鋅花等級 C~E 目標D，避免鋅花晶界明顯後續造成烤漆點狀未塗漆。 (RMK00565) . 此客戶有保證 全板形 急峻度 ≦ 0.7% ( ≦ 12 I-UNIT ) (RMK00583) | 訂單:2501EFE003/001 CG2 <生產備註> 事項如下 . 鍍鋅表面不可有鋅痕、壓痕、凹陷、及刮傷 、應變痕等。 (RMK00054) . 此經銷商保證平均厚度在1/2厚度公差內，厚度量測NG時，如單位長度符合範圍，請放行 (RMK00402) . 鍍層 AZ150 (含) 以上 , 鋅花等級 C~E 目標D，避免鋅花晶界明顯後續造成烤漆點狀未塗漆。 (RMK00565) . 此客戶有保證 全板形 急峻度 ≦ 0.7% ( ≦ 12 I-UNIT ) (RMK00583) | 訂單:2501EFE003/001 CC1 <生產備註> 事項如下 . 正面面漆(20U)及正面總膜厚(25U)要求管制90%以上之膜厚,未達標準降級. (RMK00054) . 若背面面漆(20U)及背面總膜厚(25U)時要求管制90%以上之膜厚,未達標準降級 (RMK00054) . 面漆=18U(90%)~請購基準22U(110%),標準板總膜厚=5+20U(100%面漆). (RMK00054) . 30CM*全寬*留1塊給LAB及1塊給塗料商, (RMK00054) . 【色差】1.1.此客戶對目視色差要求較高,請依限度樣本進行目視色差管制★--->發生過訴賠 (RMK00248) . 【色差】1.2.若針對特殊顏色需特別管理時，請品檢忽略1.1.的規定以特別規定為主 (RMK00248) . 此經銷商保證平均厚度在1/2厚度公差內，厚度量測NG時，如單位長度符合範圍，請放行 (RMK00402) . 【捲取】注意！本單為直立式包裝。禁用STAGGER捲取送包裝！送RCL重處理例外。 (RMK00512) . 此客戶有保證 全板形 急峻度 ≦ 0.7% ( ≦ 12 I-UNIT ) (RMK00583) | 訂單:2501EFE003/001 CC2 <生產備註> 事項如下 . 正面面漆(20U)及正面總膜厚(25U)要求管制90%以上之膜厚,未達標準降級. (RMK00054) . 若背面面漆(20U)及背面總膜厚(25U)時要求管制90%以上之膜厚,未達標準降級 (RMK00054) . 面漆=18U(90%)~請購基準22U(110%),標準板總膜厚=5+20U(100%面漆). (RMK00054) . 30CM*全寬*留1塊給LAB及1塊給塗料商, (RMK00054) . 【色差】1.1.此客戶對目視色差要求較高,請依限度樣本進行目視色差管制★--->發生過訴賠 (RMK00248) . 【色差】1.2.若針對特殊顏色需特別管理時，請品檢忽略1.1.的規定以特別規定為主 (RMK00248) . 此經銷商保證平均厚度在1/2厚度公差內，厚度量測NG時，如單位長度符合範圍，請放行 (RMK00402) . 【捲取】注意！本單為直立式包裝。禁用STAGGER捲取送包裝！送RCL重處理例外。 (RMK00512) . 此客戶有保證 全板形 急峻度 ≦ 0.7% ( ≦ 12 I-UNIT ) (RMK00583) | 訂單:2501EFE003/001 RCL <生產備註> 事項如下 . 【捲取】注意！本單為直立式包裝。禁用STAGGER捲取送包裝！送RCL重處理例外。 (RMK00512) | 訂單:2501EFE003/001 CCPK 無 <生產備註> 事項 | 訂單:2501EFE003/001 CGQC <品檢備註> 事項如下 . 鍍層 AZ150 (含) 以上 , 鋅花等級 C~E 目標D，避免鋅花晶界明顯後續造成烤漆點狀未塗漆。 (RMK00565) | 訂單:2501EFE003/001 CCQC <品檢備註> 事項如下 . 【色差】1.1.此客戶對目視色差要求較高,請依限度樣本進行目視色差管制★--->發生過訴賠 (RMK00248) . 【色差】1.2.若針對特殊顏色需特別管理時，請品檢忽略1.1.的規定以特別規定為主 (RMK00248) . 【捲取】注意！本單為直立式包裝。禁用STAGGER捲取送包裝！送RCL重處理例外。 (RMK00512) | 訂單:2501EFE003/001 TOL 無 <生產備註> 事項 |  | 訂單 2501EFE003/001 修改記錄如下: 20241105 13:09:31 (06023) 退火碼: >> H2, 用途碼: >> COG003, 背面標示: >> S000, 訂單背面顏色(五碼): >> BW73Z, 背面漆膜厚: >> NOM, 背面漆塗漆型式幾塗幾烤: >> 2, 鉻酸鹽: >> Z, 訂單厚度: >> 0.015, 訂單重: >> 40, 重量容許率(下限): >> 10, 重量容許率(上限): >> 10, 訂單寬度: >> 41, 鍍製方式: >> AC, 鋼捲內徑: >> 508, 鋼捲下限重: >> 3, 鋼捲上限重: >> 4.5, 壓花條件碼: >> -, 表面花紋: >> R, 綠色識別碼: >> -, 印刷輥號: >> -, 產品代碼: >> PPGL, 皮膜碼: >> -, 單位別: >> I, 油品種類: >> Z, 塗油量: >> Z, 包裝代碼: >> E0 , 保護膜碼: >> -, 客戶試片取樣型式: >> -, 調質碼: >> S, 套筒碼: >> P , 規格: >> A792SSGR80, 製造標準: >> ASTM, 表面處理劑種類: >> Z, 表面處理劑塗佈量: >> Z, 伸長率測試: >> N, 硬度測試碼: >> N, 抗拉強度測試: >> N, 降伏強度測試: >> N, 厚度變異: >> 0, 訂單正面顏色(五碼): >> SBH78, 正面漆膜厚: >> 25, 正面漆塗漆型式幾塗幾烤: >> 2, 修邊碼: >> Y, 重量碼: >> AW, 鋼捲捲向: >> O, 鍍層碼: >> AZ50, | F:保證1/2 ASTM 厚度公差
PPGL | 2501EFE003/003 |  | 1. 製造標準為MS、ASTM或銷新加坡之訂單，若無技術指定優先用料，請優先使用國內料，勿使用ANFEN (OFP00406)-{.不符.} | 1. 製造標準為MS、ASTM或銷新加坡之訂單，若無技術指定優先用料，請優先使用國內料，勿使用ANFEN (OFP00406)-{.不符.} 2. 【提醒】！本單為直立式包裝，嚴禁鍍鋅或烤漆後以STAGGER捲取 (OFP00451)-{.不符.} 3. 此經銷商有簽訂1/2厚度公差保證(無厚度變異),請調整冷軋與鍍鋅厚度公差管制範圍. 保證 ASTM 厚度公差 (OFP00180)-{.不符.} | 訂單:2501EFE003/003 CPL <生產備註> 事項如下 . 除HGI/ HGL 訂單邊緣不噴油. 其餘皆側緣噴油 (RMK00285) | 訂單:2501EFE003/003 CR1 <生產備註> 事項如下 . 此經銷商保證平均厚度在1/2厚度公差內，厚度量測NG時，如單位長度符合範圍，請放行 (RMK00402) . 此客戶有保證 全板形 急峻度 ≦ 0.7% ( ≦ 12 I-UNIT ) (RMK00583) | 訂單:2501EFE003/003 CR2 <生產備註> 事項如下 . 此經銷商保證平均厚度在1/2厚度公差內，厚度量測NG時，如單位長度符合範圍，請放行 (RMK00402) . 此客戶有保證 全板形 急峻度 ≦ 0.7% ( ≦ 12 I-UNIT ) (RMK00583) | 訂單:2501EFE003/003 CG1 <生產備註> 事項如下 . 此經銷商保證平均厚度在1/2厚度公差內，厚度量測NG時，如單位長度符合範圍，請放行 (RMK00402) . 鍍層 AZ150 (含) 以上 , 鋅花等級 C~E 目標D，避免鋅花晶界明顯後續造成烤漆點狀未塗漆。 (RMK00565) . 此客戶有保證 全板形 急峻度 ≦ 0.7% ( ≦ 12 I-UNIT ) (RMK00583) | 訂單:2501EFE003/003 CG2 <生產備註> 事項如下 . 此經銷商保證平均厚度在1/2厚度公差內，厚度量測NG時，如單位長度符合範圍，請放行 (RMK00402) . 鍍層 AZ150 (含) 以上 , 鋅花等級 C~E 目標D，避免鋅花晶界明顯後續造成烤漆點狀未塗漆。 (RMK00565) . 此客戶有保證 全板形 急峻度 ≦ 0.7% ( ≦ 12 I-UNIT ) (RMK00583) | 訂單:2501EFE003/003 CC1 <生產備註> 事項如下 . 【色差】1.1.此客戶對目視色差要求較高,請依限度樣本進行目視色差管制★--->發生過訴賠 (RMK00248) . 【色差】1.2.若針對特殊顏色需特別管理時，請品檢忽略1.1.的規定以特別規定為主 (RMK00248) . 此經銷商保證平均厚度在1/2厚度公差內，厚度量測NG時，如單位長度符合範圍，請放行 (RMK00402) . 【捲取】注意！本單為直立式包裝。禁用STAGGER捲取送包裝！送RCL重處理例外。 (RMK00512) . 此客戶有保證 全板形 急峻度 ≦ 0.7% ( ≦ 12 I-UNIT ) (RMK00583) | 訂單:2501EFE003/003 CC2 <生產備註> 事項如下 . 【色差】1.1.此客戶對目視色差要求較高,請依限度樣本進行目視色差管制★--->發生過訴賠 (RMK00248) . 【色差】1.2.若針對特殊顏色需特別管理時，請品檢忽略1.1.的規定以特別規定為主 (RMK00248) . 此經銷商保證平均厚度在1/2厚度公差內，厚度量測NG時，如單位長度符合範圍，請放行 (RMK00402) . 【捲取】注意！本單為直立式包裝。禁用STAGGER捲取送包裝！送RCL重處理例外。 (RMK00512) . 此客戶有保證 全板形 急峻度 ≦ 0.7% ( ≦ 12 I-UNIT ) (RMK00583) | 訂單:2501EFE003/003 RCL <生產備註> 事項如下 . 【捲取】注意！本單為直立式包裝。禁用STAGGER捲取送包裝！送RCL重處理例外。 (RMK00512) | 訂單:2501EFE003/003 CCPK 無 <生產備註> 事項 | 訂單:2501EFE003/003 CGQC <品檢備註> 事項如下 . 鍍層 AZ150 (含) 以上 , 鋅花等級 C~E 目標D，避免鋅花晶界明顯後續造成烤漆點狀未塗漆。 (RMK00565) | 訂單:2501EFE003/003 CCQC <品檢備註> 事項如下 . 【色差】1.1.此客戶對目視色差要求較高,請依限度樣本進行目視色差管制★--->發生過訴賠 (RMK00248) . 【色差】1.2.若針對特殊顏色需特別管理時，請品檢忽略1.1.的規定以特別規定為主 (RMK00248) . 【捲取】注意！本單為直立式包裝。禁用STAGGER捲取送包裝！送RCL重處理例外。 (RMK00512) | 訂單:2501EFE003/003 TOL 無 <生產備註> 事項 |  | 訂單 2501EFE003/003 修改記錄如下: 20241105 13:09:46 (06023) 退火碼: >> H2, 用途碼: >> COA001, 背面標示: >> S000, 訂單背面顏色(五碼): >> BW73Z, 背面漆膜厚: >> NOM, 背面漆塗漆型式幾塗幾烤: >> 2, 鉻酸鹽: >> Z, 訂單厚度: >> 0.015, 訂單重: >> 40, 重量容許率(下限): >> 10, 重量容許率(上限): >> 10, 訂單寬度: >> 41, 鍍製方式: >> AC, 鋼捲內徑: >> 508, 鋼捲下限重: >> 3, 鋼捲上限重: >> 4.5, 壓花條件碼: >> -, 表面花紋: >> R, 綠色識別碼: >> -, 印刷輥號: >> -, 產品代碼: >> PPGL, 皮膜碼: >> -, 單位別: >> I, 油品種類: >> Z, 塗油量: >> Z, 包裝代碼: >> E0 , 保護膜碼: >> -, 客戶試片取樣型式: >> -, 調質碼: >> S, 套筒碼: >> P , 規格: >> A792SSGR80, 製造標準: >> ASTM, 表面處理劑種類: >> Z, 表面處理劑塗佈量: >> Z, 伸長率測試: >> N, 硬度測試碼: >> N, 抗拉強度測試: >> N, 降伏強度測試: >> N, 厚度變異: >> 0, 訂單正面顏色(五碼): >> SR627, 正面漆膜厚: >> 25, 正面漆塗漆型式幾塗幾烤: >> 2, 修邊碼: >> Y, 重量碼: >> AW, 鋼捲捲向: >> O, 鍍層碼: >> AZ50, | F:保證1/2 ASTM 厚度公差
PPGL | 2501EFE003/004 |  | 1. 製造標準為MS、ASTM或銷新加坡之訂單，若無技術指定優先用料，請優先使用國內料，勿使用ANFEN (OFP00406)-{.不符.} | 1. 製造標準為MS、ASTM或銷新加坡之訂單，若無技術指定優先用料，請優先使用國內料，勿使用ANFEN (OFP00406)-{.不符.} 2. 【提醒】！本單為直立式包裝，嚴禁鍍鋅或烤漆後以STAGGER捲取 (OFP00451)-{.不符.} 3. ※超耐候一系列用途要確認是否有英制公差需求，有英制公差需求時選配碼用ON027※ (OFP00680)-{.不符.} 4. 此經銷商有簽訂1/2厚度公差保證(無厚度變異),請調整冷軋與鍍鋅厚度公差管制範圍. 保證 ASTM 厚度公差 (OFP00180)-{.不符.} | 訂單:2501EFE003/004 CPL <生產備註> 事項如下 . 除HGI/ HGL 訂單邊緣不噴油. 其餘皆側緣噴油 (RMK00285) | 訂單:2501EFE003/004 CR1 <生產備註> 事項如下 . 此經銷商保證平均厚度在1/2厚度公差內，厚度量測NG時，如單位長度符合範圍，請放行 (RMK00402) . 此客戶有保證 全板形 急峻度 ≦ 0.7% ( ≦ 12 I-UNIT ) (RMK00583) | 訂單:2501EFE003/004 CR2 <生產備註> 事項如下 . 此經銷商保證平均厚度在1/2厚度公差內，厚度量測NG時，如單位長度符合範圍，請放行 (RMK00402) . 此客戶有保證 全板形 急峻度 ≦ 0.7% ( ≦ 12 I-UNIT ) (RMK00583) | 訂單:2501EFE003/004 CG1 <生產備註> 事項如下 . 鍍鋅表面不可有鋅痕、壓痕、凹陷、及刮傷 、應變痕等。 (RMK00054) . 此經銷商保證平均厚度在1/2厚度公差內，厚度量測NG時，如單位長度符合範圍，請放行 (RMK00402) . 此客戶有保證 全板形 急峻度 ≦ 0.7% ( ≦ 12 I-UNIT ) (RMK00583) | 訂單:2501EFE003/004 CG2 <生產備註> 事項如下 . 鍍鋅表面不可有鋅痕、壓痕、凹陷、及刮傷 、應變痕等。 (RMK00054) . 此經銷商保證平均厚度在1/2厚度公差內，厚度量測NG時，如單位長度符合範圍，請放行 (RMK00402) . 此客戶有保證 全板形 急峻度 ≦ 0.7% ( ≦ 12 I-UNIT ) (RMK00583) | 訂單:2501EFE003/004 CC1 <生產備註> 事項如下 . 正面面漆(20U)及正面總膜厚(25U)要求管制90%以上之膜厚,未達標準降級. (RMK00054) . 若背面面漆(20U)及背面總膜厚(25U)時要求管制90%以上之膜厚,未達標準降級 (RMK00054) . 面漆=18U(90%)~請購基準22U(110%),標準板總膜厚=5+20U(100%面漆). (RMK00054) . 30CM*全寬*留1塊給LAB及1塊給塗料商, (RMK00054) . 【色差】1.1.此客戶對目視色差要求較高,請依限度樣本進行目視色差管制★--->發生過訴賠 (RMK00248) . 【色差】1.2.若針對特殊顏色需特別管理時，請品檢忽略1.1.的規定以特別規定為主 (RMK00248) . 此經銷商保證平均厚度在1/2厚度公差內，厚度量測NG時，如單位長度符合範圍，請放行 (RMK00402) . 【捲取】注意！本單為直立式包裝。禁用STAGGER捲取送包裝！送RCL重處理例外。 (RMK00512) . 【抽氣量】白色系在CC1生產時,FINISH抽氣量請設定250,如生產中發生色差b值異常升高,請股長再加大抽氣量因應 (RMK00560) . 此客戶有保證 全板形 急峻度 ≦ 0.7% ( ≦ 12 I-UNIT ) (RMK00583) | 訂單:2501EFE003/004 CC2 <生產備註> 事項如下 . 正面面漆(20U)及正面總膜厚(25U)要求管制90%以上之膜厚,未達標準降級. (RMK00054) . 若背面面漆(20U)及背面總膜厚(25U)時要求管制90%以上之膜厚,未達標準降級 (RMK00054) . 面漆=18U(90%)~請購基準22U(110%),標準板總膜厚=5+20U(100%面漆). (RMK00054) . 30CM*全寬*留1塊給LAB及1塊給塗料商, (RMK00054) . 【色差】1.1.此客戶對目視色差要求較高,請依限度樣本進行目視色差管制★--->發生過訴賠 (RMK00248) . 【色差】1.2.若針對特殊顏色需特別管理時，請品檢忽略1.1.的規定以特別規定為主 (RMK00248) . 此經銷商保證平均厚度在1/2厚度公差內，厚度量測NG時，如單位長度符合範圍，請放行 (RMK00402) . 【捲取】注意！本單為直立式包裝。禁用STAGGER捲取送包裝！送RCL重處理例外。 (RMK00512) . 【抽氣量】白色系在CC1生產時,FINISH抽氣量請設定250,如生產中發生色差b值異常升高,請股長再加大抽氣量因應 (RMK00560) . 此客戶有保證 全板形 急峻度 ≦ 0.7% ( ≦ 12 I-UNIT ) (RMK00583) | 訂單:2501EFE003/004 RCL <生產備註> 事項如下 . 【捲取】注意！本單為直立式包裝。禁用STAGGER捲取送包裝！送RCL重處理例外。 (RMK00512) | 訂單:2501EFE003/004 CCPK 無 <生產備註> 事項 | 訂單:2501EFE003/004 CGQC 無 <品檢備註> 事項 | 訂單:2501EFE003/004 CCQC <品檢備註> 事項如下 . 【色差】1.1.此客戶對目視色差要求較高,請依限度樣本進行目視色差管制★--->發生過訴賠 (RMK00248) . 【色差】1.2.若針對特殊顏色需特別管理時，請品檢忽略1.1.的規定以特別規定為主 (RMK00248) . 【捲取】注意！本單為直立式包裝。禁用STAGGER捲取送包裝！送RCL重處理例外。 (RMK00512) | 訂單:2501EFE003/004 TOL 無 <生產備註> 事項 |  | 訂單 2501EFE003/004 修改記錄如下: 20241105 13:09:54 (06023) 退火碼: >> S1, 用途碼: >> COG003, 背面標示: >> S000, 訂單背面顏色(五碼): >> BW73Z, 背面漆膜厚: >> NOM, 背面漆塗漆型式幾塗幾烤: >> 2, 鉻酸鹽: >> Z, 訂單厚度: >> 0.015, 訂單重: >> 40, 重量容許率(下限): >> 10, 重量容許率(上限): >> 10, 訂單寬度: >> 36, 鍍製方式: >> AC, 鋼捲內徑: >> 508, 鋼捲下限重: >> 3, 鋼捲上限重: >> 4.5, 壓花條件碼: >> -, 表面花紋: >> R, 綠色識別碼: >> -, 印刷輥號: >> -, 產品代碼: >> PPGL, 皮膜碼: >> -, 單位別: >> I, 油品種類: >> Z, 塗油量: >> Z, 包裝代碼: >> E0 , 保護膜碼: >> -, 客戶試片取樣型式: >> -, 調質碼: >> S, 套筒碼: >> P , 規格: >> A792SSGR33, 製造標準: >> ASTM, 表面處理劑種類: >> Z, 表面處理劑塗佈量: >> Z, 伸長率測試: >> N, 硬度測試碼: >> N, 抗拉強度測試: >> N, 降伏強度測試: >> N, 厚度變異: >> 0, 訂單正面顏色(五碼): >> SWH36, 正面漆膜厚: >> 25, 正面漆塗漆型式幾塗幾烤: >> 2, 修邊碼: >> Y, 重量碼: >> AW, 鋼捲捲向: >> O, 鍍層碼: >> AZ50, | F:保證1/2 ASTM 厚度公差
PPGL | 2501EFE003/005 |  | 1. 製造標準為MS、ASTM或銷新加坡之訂單，若無技術指定優先用料，請優先使用國內料，勿使用ANFEN (OFP00406)-{.不符.} | 1. 製造標準為MS、ASTM或銷新加坡之訂單，若無技術指定優先用料，請優先使用國內料，勿使用ANFEN (OFP00406)-{.不符.} 2. 【提醒】！本單為直立式包裝，嚴禁鍍鋅或烤漆後以STAGGER捲取 (OFP00451)-{.不符.} 3. ※超耐候一系列用途要確認是否有英制公差需求，有英制公差需求時選配碼用ON027※ (OFP00680)-{.不符.} 4. 此經銷商有簽訂1/2厚度公差保證(無厚度變異),請調整冷軋與鍍鋅厚度公差管制範圍. 保證 ASTM 厚度公差 (OFP00180)-{.不符.} | 訂單:2501EFE003/005 CPL <生產備註> 事項如下 . 除HGI/ HGL 訂單邊緣不噴油. 其餘皆側緣噴油 (RMK00285) | 訂單:2501EFE003/005 CR1 <生產備註> 事項如下 . 此經銷商保證平均厚度在1/2厚度公差內，厚度量測NG時，如單位長度符合範圍，請放行 (RMK00402) . 此客戶有保證 全板形 急峻度 ≦ 0.7% ( ≦ 12 I-UNIT ) (RMK00583) | 訂單:2501EFE003/005 CR2 <生產備註> 事項如下 . 此經銷商保證平均厚度在1/2厚度公差內，厚度量測NG時，如單位長度符合範圍，請放行 (RMK00402) . 此客戶有保證 全板形 急峻度 ≦ 0.7% ( ≦ 12 I-UNIT ) (RMK00583) | 訂單:2501EFE003/005 CG1 <生產備註> 事項如下 . 鍍鋅表面不可有鋅痕、壓痕、凹陷、及刮傷 、應變痕等。 (RMK00054) . 此經銷商保證平均厚度在1/2厚度公差內，厚度量測NG時，如單位長度符合範圍，請放行 (RMK00402) . 此客戶有保證 全板形 急峻度 ≦ 0.7% ( ≦ 12 I-UNIT ) (RMK00583) | 訂單:2501EFE003/005 CG2 <生產備註> 事項如下 . 鍍鋅表面不可有鋅痕、壓痕、凹陷、及刮傷 、應變痕等。 (RMK00054) . 此經銷商保證平均厚度在1/2厚度公差內，厚度量測NG時，如單位長度符合範圍，請放行 (RMK00402) . 此客戶有保證 全板形 急峻度 ≦ 0.7% ( ≦ 12 I-UNIT ) (RMK00583) | 訂單:2501EFE003/005 CC1 <生產備註> 事項如下 . 正面面漆(20U)及正面總膜厚(25U)要求管制90%以上之膜厚,未達標準降級. (RMK00054) . 若背面面漆(20U)及背面總膜厚(25U)時要求管制90%以上之膜厚,未達標準降級 (RMK00054) . 面漆=18U(90%)~請購基準22U(110%),標準板總膜厚=5+20U(100%面漆). (RMK00054) . 30CM*全寬*留1塊給LAB及1塊給塗料商, (RMK00054) . 【色差】1.1.此客戶對目視色差要求較高,請依限度樣本進行目視色差管制★--->發生過訴賠 (RMK00248) . 【色差】1.2.若針對特殊顏色需特別管理時，請品檢忽略1.1.的規定以特別規定為主 (RMK00248) . 此經銷商保證平均厚度在1/2厚度公差內，厚度量測NG時，如單位長度符合範圍，請放行 (RMK00402) . 【捲取】注意！本單為直立式包裝。禁用STAGGER捲取送包裝！送RCL重處理例外。 (RMK00512) . 【抽氣量】白色系在CC1生產時,FINISH抽氣量請設定250,如生產中發生色差b值異常升高,請股長再加大抽氣量因應 (RMK00560) . 此客戶有保證 全板形 急峻度 ≦ 0.7% ( ≦ 12 I-UNIT ) (RMK00583) | 訂單:2501EFE003/005 CC2 <生產備註> 事項如下 . 正面面漆(20U)及正面總膜厚(25U)要求管制90%以上之膜厚,未達標準降級. (RMK00054) . 若背面面漆(20U)及背面總膜厚(25U)時要求管制90%以上之膜厚,未達標準降級 (RMK00054) . 面漆=18U(90%)~請購基準22U(110%),標準板總膜厚=5+20U(100%面漆). (RMK00054) . 30CM*全寬*留1塊給LAB及1塊給塗料商, (RMK00054) . 【色差】1.1.此客戶對目視色差要求較高,請依限度樣本進行目視色差管制★--->發生過訴賠 (RMK00248) . 【色差】1.2.若針對特殊顏色需特別管理時，請品檢忽略1.1.的規定以特別規定為主 (RMK00248) . 此經銷商保證平均厚度在1/2厚度公差內，厚度量測NG時，如單位長度符合範圍，請放行 (RMK00402) . 【捲取】注意！本單為直立式包裝。禁用STAGGER捲取送包裝！送RCL重處理例外。 (RMK00512) . 【抽氣量】白色系在CC1生產時,FINISH抽氣量請設定250,如生產中發生色差b值異常升高,請股長再加大抽氣量因應 (RMK00560) . 此客戶有保證 全板形 急峻度 ≦ 0.7% ( ≦ 12 I-UNIT ) (RMK00583) | 訂單:2501EFE003/005 RCL <生產備註> 事項如下 . 【捲取】注意！本單為直立式包裝。禁用STAGGER捲取送包裝！送RCL重處理例外。 (RMK00512) | 訂單:2501EFE003/005 CCPK 無 <生產備註> 事項 | 訂單:2501EFE003/005 CGQC 無 <品檢備註> 事項 | 訂單:2501EFE003/005 CCQC <品檢備註> 事項如下 . 【色差】1.1.此客戶對目視色差要求較高,請依限度樣本進行目視色差管制★--->發生過訴賠 (RMK00248) . 【色差】1.2.若針對特殊顏色需特別管理時，請品檢忽略1.1.的規定以特別規定為主 (RMK00248) . 【捲取】注意！本單為直立式包裝。禁用STAGGER捲取送包裝！送RCL重處理例外。 (RMK00512) | 訂單:2501EFE003/005 TOL 無 <生產備註> 事項 |  | 訂單 2501EFE003/005 修改記錄如下: 20241105 13:10:01 (06023) 退火碼: >> S1, 用途碼: >> COG003, 背面標示: >> S000, 訂單背面顏色(五碼): >> BW73Z, 背面漆膜厚: >> NOM, 背面漆塗漆型式幾塗幾烤: >> 2, 鉻酸鹽: >> Z, 訂單厚度: >> 0.015, 訂單重: >> 40, 重量容許率(下限): >> 10, 重量容許率(上限): >> 10, 訂單寬度: >> 36, 鍍製方式: >> AC, 鋼捲內徑: >> 508, 鋼捲下限重: >> 3, 鋼捲上限重: >> 4.5, 壓花條件碼: >> -, 表面花紋: >> R, 綠色識別碼: >> -, 印刷輥號: >> -, 產品代碼: >> PPGL, 皮膜碼: >> -, 單位別: >> I, 油品種類: >> Z, 塗油量: >> Z, 包裝代碼: >> E0 , 保護膜碼: >> -, 客戶試片取樣型式: >> -, 調質碼: >> S, 套筒碼: >> P , 規格: >> A792SSGR33, 製造標準: >> ASTM, 表面處理劑種類: >> Z, 表面處理劑塗佈量: >> Z, 伸長率測試: >> N, 硬度測試碼: >> N, 抗拉強度測試: >> N, 降伏強度測試: >> N, 厚度變異: >> 0, 訂單正面顏色(五碼): >> SWH68, 正面漆膜厚: >> 25, 正面漆塗漆型式幾塗幾烤: >> 2, 修邊碼: >> Y, 重量碼: >> AW, 鋼捲捲向: >> O, 鍍層碼: >> AZ50, | F:保證1/2 ASTM 厚度公差
PPGL | 2501EFE003/006 |  | 1. 製造標準為MS、ASTM或銷新加坡之訂單，若無技術指定優先用料，請優先使用國內料，勿使用ANFEN (OFP00406)-{.不符.} | 1. 製造標準為MS、ASTM或銷新加坡之訂單，若無技術指定優先用料，請優先使用國內料，勿使用ANFEN (OFP00406)-{.不符.} 2. 【提醒】！本單為直立式包裝，嚴禁鍍鋅或烤漆後以STAGGER捲取 (OFP00451)-{.不符.} 3. ※超耐候一系列用途要確認是否有英制公差需求，有英制公差需求時選配碼用ON027※ (OFP00680)-{.不符.} 4. 此經銷商有簽訂1/2厚度公差保證(無厚度變異),請調整冷軋與鍍鋅厚度公差管制範圍. 保證 ASTM 厚度公差 (OFP00180)-{.不符.} | 訂單:2501EFE003/006 CPL <生產備註> 事項如下 . 除HGI/ HGL 訂單邊緣不噴油. 其餘皆側緣噴油 (RMK00285) | 訂單:2501EFE003/006 CR1 <生產備註> 事項如下 . 此經銷商保證平均厚度在1/2厚度公差內，厚度量測NG時，如單位長度符合範圍，請放行 (RMK00402) . 此客戶有保證 全板形 急峻度 ≦ 0.7% ( ≦ 12 I-UNIT ) (RMK00583) | 訂單:2501EFE003/006 CR2 <生產備註> 事項如下 . 此經銷商保證平均厚度在1/2厚度公差內，厚度量測NG時，如單位長度符合範圍，請放行 (RMK00402) . 此客戶有保證 全板形 急峻度 ≦ 0.7% ( ≦ 12 I-UNIT ) (RMK00583) | 訂單:2501EFE003/006 CG1 <生產備註> 事項如下 . 鍍鋅表面不可有鋅痕、壓痕、凹陷、及刮傷 、應變痕等。 (RMK00054) . 此經銷商保證平均厚度在1/2厚度公差內，厚度量測NG時，如單位長度符合範圍，請放行 (RMK00402) . 此客戶有保證 全板形 急峻度 ≦ 0.7% ( ≦ 12 I-UNIT ) (RMK00583) | 訂單:2501EFE003/006 CG2 <生產備註> 事項如下 . 鍍鋅表面不可有鋅痕、壓痕、凹陷、及刮傷 、應變痕等。 (RMK00054) . 此經銷商保證平均厚度在1/2厚度公差內，厚度量測NG時，如單位長度符合範圍，請放行 (RMK00402) . 此客戶有保證 全板形 急峻度 ≦ 0.7% ( ≦ 12 I-UNIT ) (RMK00583) | 訂單:2501EFE003/006 CC1 <生產備註> 事項如下 . 正面面漆(20U)及正面總膜厚(25U)要求管制90%以上之膜厚,未達標準降級. (RMK00054) . 若背面面漆(20U)及背面總膜厚(25U)時要求管制90%以上之膜厚,未達標準降級 (RMK00054) . 面漆=18U(90%)~請購基準22U(110%),標準板總膜厚=5+20U(100%面漆). (RMK00054) . 30CM*全寬*留1塊給LAB及1塊給塗料商, (RMK00054) . 【色差】1.1.此客戶對目視色差要求較高,請依限度樣本進行目視色差管制★--->發生過訴賠 (RMK00248) . 【色差】1.2.若針對特殊顏色需特別管理時，請品檢忽略1.1.的規定以特別規定為主 (RMK00248) . 此經銷商保證平均厚度在1/2厚度公差內，厚度量測NG時，如單位長度符合範圍，請放行 (RMK00402) . 【捲取】注意！本單為直立式包裝。禁用STAGGER捲取送包裝！送RCL重處理例外。 (RMK00512) . 此客戶有保證 全板形 急峻度 ≦ 0.7% ( ≦ 12 I-UNIT ) (RMK00583) | 訂單:2501EFE003/006 CC2 <生產備註> 事項如下 . 正面面漆(20U)及正面總膜厚(25U)要求管制90%以上之膜厚,未達標準降級. (RMK00054) . 若背面面漆(20U)及背面總膜厚(25U)時要求管制90%以上之膜厚,未達標準降級 (RMK00054) . 面漆=18U(90%)~請購基準22U(110%),標準板總膜厚=5+20U(100%面漆). (RMK00054) . 30CM*全寬*留1塊給LAB及1塊給塗料商, (RMK00054) . 【色差】1.1.此客戶對目視色差要求較高,請依限度樣本進行目視色差管制★--->發生過訴賠 (RMK00248) . 【色差】1.2.若針對特殊顏色需特別管理時，請品檢忽略1.1.的規定以特別規定為主 (RMK00248) . 此經銷商保證平均厚度在1/2厚度公差內，厚度量測NG時，如單位長度符合範圍，請放行 (RMK00402) . 【捲取】注意！本單為直立式包裝。禁用STAGGER捲取送包裝！送RCL重處理例外。 (RMK00512) . 此客戶有保證 全板形 急峻度 ≦ 0.7% ( ≦ 12 I-UNIT ) (RMK00583) | 訂單:2501EFE003/006 RCL <生產備註> 事項如下 . 【捲取】注意！本單為直立式包裝。禁用STAGGER捲取送包裝！送RCL重處理例外。 (RMK00512) | 訂單:2501EFE003/006 CCPK 無 <生產備註> 事項 | 訂單:2501EFE003/006 CGQC 無 <品檢備註> 事項 | 訂單:2501EFE003/006 CCQC <品檢備註> 事項如下 . 【色差】1.1.此客戶對目視色差要求較高,請依限度樣本進行目視色差管制★--->發生過訴賠 (RMK00248) . 【色差】1.2.若針對特殊顏色需特別管理時，請品檢忽略1.1.的規定以特別規定為主 (RMK00248) . 【捲取】注意！本單為直立式包裝。禁用STAGGER捲取送包裝！送RCL重處理例外。 (RMK00512) | 訂單:2501EFE003/006 TOL 無 <生產備註> 事項 |  | 訂單 2501EFE003/006 修改記錄如下: 20241105 13:10:12 (06023) 退火碼: >> S1, 用途碼: >> COG003, 背面標示: >> S000, 訂單背面顏色(五碼): >> BW73Z, 背面漆膜厚: >> NOM, 背面漆塗漆型式幾塗幾烤: >> 2, 鉻酸鹽: >> Z, 訂單厚度: >> 0.015, 訂單重: >> 20, 重量容許率(下限): >> 10, 重量容許率(上限): >> 10, 訂單寬度: >> 36, 鍍製方式: >> AC, 鋼捲內徑: >> 508, 鋼捲下限重: >> 3, 鋼捲上限重: >> 4.5, 壓花條件碼: >> -, 表面花紋: >> R, 綠色識別碼: >> -, 印刷輥號: >> -, 產品代碼: >> PPGL, 皮膜碼: >> -, 單位別: >> I, 油品種類: >> Z, 塗油量: >> Z, 包裝代碼: >> E0 , 保護膜碼: >> -, 客戶試片取樣型式: >> -, 調質碼: >> S, 套筒碼: >> P , 規格: >> A792SSGR33, 製造標準: >> ASTM, 表面處理劑種類: >> Z, 表面處理劑塗佈量: >> Z, 伸長率測試: >> N, 硬度測試碼: >> N, 抗拉強度測試: >> N, 降伏強度測試: >> N, 厚度變異: >> 0, 訂單正面顏色(五碼): >> SBH87, 正面漆膜厚: >> 25, 正面漆塗漆型式幾塗幾烤: >> 2, 修邊碼: >> Y, 重量碼: >> AW, 鋼捲捲向: >> O, 鍍層碼: >> AZ50, | F:保證1/2 ASTM 厚度公差
PPGL | 2501EFE003/007 |  | 1. 製造標準為MS、ASTM或銷新加坡之訂單，若無技術指定優先用料，請優先使用國內料，勿使用ANFEN (OFP00406)-{.不符.} | 1. 製造標準為MS、ASTM或銷新加坡之訂單，若無技術指定優先用料，請優先使用國內料，勿使用ANFEN (OFP00406)-{.不符.} 2. 【提醒】！本單為直立式包裝，嚴禁鍍鋅或烤漆後以STAGGER捲取 (OFP00451)-{.不符.} 3. ※超耐候一系列用途要確認是否有英制公差需求，有英制公差需求時選配碼用ON027※ (OFP00680)-{.不符.} 4. 此經銷商有簽訂1/2厚度公差保證(無厚度變異),請調整冷軋與鍍鋅厚度公差管制範圍. 保證 ASTM 厚度公差 (OFP00180)-{.不符.} | 訂單:2501EFE003/007 CPL <生產備註> 事項如下 . 除HGI/ HGL 訂單邊緣不噴油. 其餘皆側緣噴油 (RMK00285) | 訂單:2501EFE003/007 CR1 <生產備註> 事項如下 . 此經銷商保證平均厚度在1/2厚度公差內，厚度量測NG時，如單位長度符合範圍，請放行 (RMK00402) . 此客戶有保證 全板形 急峻度 ≦ 0.7% ( ≦ 12 I-UNIT ) (RMK00583) | 訂單:2501EFE003/007 CR2 <生產備註> 事項如下 . 此經銷商保證平均厚度在1/2厚度公差內，厚度量測NG時，如單位長度符合範圍，請放行 (RMK00402) . 此客戶有保證 全板形 急峻度 ≦ 0.7% ( ≦ 12 I-UNIT ) (RMK00583) | 訂單:2501EFE003/007 CG1 <生產備註> 事項如下 . 鍍鋅表面不可有鋅痕、壓痕、凹陷、及刮傷 、應變痕等。 (RMK00054) . 此經銷商保證平均厚度在1/2厚度公差內，厚度量測NG時，如單位長度符合範圍，請放行 (RMK00402) . 此客戶有保證 全板形 急峻度 ≦ 0.7% ( ≦ 12 I-UNIT ) (RMK00583) | 訂單:2501EFE003/007 CG2 <生產備註> 事項如下 . 鍍鋅表面不可有鋅痕、壓痕、凹陷、及刮傷 、應變痕等。 (RMK00054) . 此經銷商保證平均厚度在1/2厚度公差內，厚度量測NG時，如單位長度符合範圍，請放行 (RMK00402) . 此客戶有保證 全板形 急峻度 ≦ 0.7% ( ≦ 12 I-UNIT ) (RMK00583) | 訂單:2501EFE003/007 CC1 <生產備註> 事項如下 . 正面面漆(20U)及正面總膜厚(25U)要求管制90%以上之膜厚,未達標準降級. (RMK00054) . 若背面面漆(20U)及背面總膜厚(25U)時要求管制90%以上之膜厚,未達標準降級 (RMK00054) . 面漆=18U(90%)~請購基準22U(110%),標準板總膜厚=5+20U(100%面漆). (RMK00054) . 30CM*全寬*留1塊給LAB及1塊給塗料商, (RMK00054) . 【色差】1.1.此客戶對目視色差要求較高,請依限度樣本進行目視色差管制★--->發生過訴賠 (RMK00248) . 【色差】1.2.若針對特殊顏色需特別管理時，請品檢忽略1.1.的規定以特別規定為主 (RMK00248) . 此經銷商保證平均厚度在1/2厚度公差內，厚度量測NG時，如單位長度符合範圍，請放行 (RMK00402) . 【捲取】注意！本單為直立式包裝。禁用STAGGER捲取送包裝！送RCL重處理例外。 (RMK00512) . 此客戶有保證 全板形 急峻度 ≦ 0.7% ( ≦ 12 I-UNIT ) (RMK00583) | 訂單:2501EFE003/007 CC2 <生產備註> 事項如下 . 正面面漆(20U)及正面總膜厚(25U)要求管制90%以上之膜厚,未達標準降級. (RMK00054) . 若背面面漆(20U)及背面總膜厚(25U)時要求管制90%以上之膜厚,未達標準降級 (RMK00054) . 面漆=18U(90%)~請購基準22U(110%),標準板總膜厚=5+20U(100%面漆). (RMK00054) . 30CM*全寬*留1塊給LAB及1塊給塗料商, (RMK00054) . 【色差】1.1.此客戶對目視色差要求較高,請依限度樣本進行目視色差管制★--->發生過訴賠 (RMK00248) . 【色差】1.2.若針對特殊顏色需特別管理時，請品檢忽略1.1.的規定以特別規定為主 (RMK00248) . 此經銷商保證平均厚度在1/2厚度公差內，厚度量測NG時，如單位長度符合範圍，請放行 (RMK00402) . 【捲取】注意！本單為直立式包裝。禁用STAGGER捲取送包裝！送RCL重處理例外。 (RMK00512) . 此客戶有保證 全板形 急峻度 ≦ 0.7% ( ≦ 12 I-UNIT ) (RMK00583) | 訂單:2501EFE003/007 RCL <生產備註> 事項如下 . 【捲取】注意！本單為直立式包裝。禁用STAGGER捲取送包裝！送RCL重處理例外。 (RMK00512) | 訂單:2501EFE003/007 CCPK 無 <生產備註> 事項 | 訂單:2501EFE003/007 CGQC 無 <品檢備註> 事項 | 訂單:2501EFE003/007 CCQC <品檢備註> 事項如下 . 【色差】1.1.此客戶對目視色差要求較高,請依限度樣本進行目視色差管制★--->發生過訴賠 (RMK00248) . 【色差】1.2.若針對特殊顏色需特別管理時，請品檢忽略1.1.的規定以特別規定為主 (RMK00248) . 【捲取】注意！本單為直立式包裝。禁用STAGGER捲取送包裝！送RCL重處理例外。 (RMK00512) | 訂單:2501EFE003/007 TOL 無 <生產備註> 事項 |  | 訂單 2501EFE003/007 修改記錄如下: 20241105 13:10:28 (06023) 退火碼: >> S1, 用途碼: >> COG003, 背面標示: >> S000, 訂單背面顏色(五碼): >> BW73Z, 背面漆膜厚: >> NOM, 背面漆塗漆型式幾塗幾烤: >> 2, 鉻酸鹽: >> Z, 訂單厚度: >> 0.015, 訂單重: >> 20, 重量容許率(下限): >> 10, 重量容許率(上限): >> 10, 訂單寬度: >> 36, 鍍製方式: >> AC, 鋼捲內徑: >> 508, 鋼捲下限重: >> 3, 鋼捲上限重: >> 4.5, 壓花條件碼: >> -, 表面花紋: >> R, 綠色識別碼: >> -, 印刷輥號: >> -, 產品代碼: >> PPGL, 皮膜碼: >> -, 單位別: >> I, 油品種類: >> Z, 塗油量: >> Z, 包裝代碼: >> E0 , 保護膜碼: >> -, 客戶試片取樣型式: >> -, 調質碼: >> S, 套筒碼: >> P , 規格: >> A792SSGR33, 製造標準: >> ASTM, 表面處理劑種類: >> Z, 表面處理劑塗佈量: >> Z, 伸長率測試: >> N, 硬度測試碼: >> N, 抗拉強度測試: >> N, 降伏強度測試: >> N, 厚度變異: >> 0, 訂單正面顏色(五碼): >> SBH36, 正面漆膜厚: >> 25, 正面漆塗漆型式幾塗幾烤: >> 2, 修邊碼: >> Y, 重量碼: >> AW, 鋼捲捲向: >> O, 鍍層碼: >> AZ50, | F:保證1/2 ASTM 厚度公差
PPGL | 2501EFE003/008 |  | 1. 製造標準為MS、ASTM或銷新加坡之訂單，若無技術指定優先用料，請優先使用國內料，勿使用ANFEN (OFP00406)-{.不符.} | 1. 製造標準為MS、ASTM或銷新加坡之訂單，若無技術指定優先用料，請優先使用國內料，勿使用ANFEN (OFP00406)-{.不符.} 2. 【提醒】！本單為直立式包裝，嚴禁鍍鋅或烤漆後以STAGGER捲取 (OFP00451)-{.不符.} 3. ※超耐候一系列用途要確認是否有英制公差需求，有英制公差需求時選配碼用ON027※ (OFP00680)-{.不符.} 4. 此經銷商有簽訂1/2厚度公差保證(無厚度變異),請調整冷軋與鍍鋅厚度公差管制範圍. 保證 ASTM 厚度公差 (OFP00180)-{.不符.} | 訂單:2501EFE003/008 CPL <生產備註> 事項如下 . 除HGI/ HGL 訂單邊緣不噴油. 其餘皆側緣噴油 (RMK00285) | 訂單:2501EFE003/008 CR1 <生產備註> 事項如下 . 此經銷商保證平均厚度在1/2厚度公差內，厚度量測NG時，如單位長度符合範圍，請放行 (RMK00402) . 此客戶有保證 全板形 急峻度 ≦ 0.7% ( ≦ 12 I-UNIT ) (RMK00583) | 訂單:2501EFE003/008 CR2 <生產備註> 事項如下 . 此經銷商保證平均厚度在1/2厚度公差內，厚度量測NG時，如單位長度符合範圍，請放行 (RMK00402) . 此客戶有保證 全板形 急峻度 ≦ 0.7% ( ≦ 12 I-UNIT ) (RMK00583) | 訂單:2501EFE003/008 CG1 <生產備註> 事項如下 . 鍍鋅表面不可有鋅痕、壓痕、凹陷、及刮傷 、應變痕等。 (RMK00054) . 此經銷商保證平均厚度在1/2厚度公差內，厚度量測NG時，如單位長度符合範圍，請放行 (RMK00402) . 此客戶有保證 全板形 急峻度 ≦ 0.7% ( ≦ 12 I-UNIT ) (RMK00583) | 訂單:2501EFE003/008 CG2 <生產備註> 事項如下 . 鍍鋅表面不可有鋅痕、壓痕、凹陷、及刮傷 、應變痕等。 (RMK00054) . 此經銷商保證平均厚度在1/2厚度公差內，厚度量測NG時，如單位長度符合範圍，請放行 (RMK00402) . 此客戶有保證 全板形 急峻度 ≦ 0.7% ( ≦ 12 I-UNIT ) (RMK00583) | 訂單:2501EFE003/008 CC1 <生產備註> 事項如下 . 正面面漆(20U)及正面總膜厚(25U)要求管制90%以上之膜厚,未達標準降級. (RMK00054) . 若背面面漆(20U)及背面總膜厚(25U)時要求管制90%以上之膜厚,未達標準降級 (RMK00054) . 面漆=18U(90%)~請購基準22U(110%),標準板總膜厚=5+20U(100%面漆). (RMK00054) . 30CM*全寬*留1塊給LAB及1塊給塗料商, (RMK00054) . 【色差】1.1.此客戶對目視色差要求較高,請依限度樣本進行目視色差管制★--->發生過訴賠 (RMK00248) . 【色差】1.2.若針對特殊顏色需特別管理時，請品檢忽略1.1.的規定以特別規定為主 (RMK00248) . 此經銷商保證平均厚度在1/2厚度公差內，厚度量測NG時，如單位長度符合範圍，請放行 (RMK00402) . 【捲取】注意！本單為直立式包裝。禁用STAGGER捲取送包裝！送RCL重處理例外。 (RMK00512) . 【抽氣量】白色系在CC1生產時,FINISH抽氣量請設定250,如生產中發生色差b值異常升高,請股長再加大抽氣量因應 (RMK00560) . 此客戶有保證 全板形 急峻度 ≦ 0.7% ( ≦ 12 I-UNIT ) (RMK00583) | 訂單:2501EFE003/008 CC2 <生產備註> 事項如下 . 正面面漆(20U)及正面總膜厚(25U)要求管制90%以上之膜厚,未達標準降級. (RMK00054) . 若背面面漆(20U)及背面總膜厚(25U)時要求管制90%以上之膜厚,未達標準降級 (RMK00054) . 面漆=18U(90%)~請購基準22U(110%),標準板總膜厚=5+20U(100%面漆). (RMK00054) . 30CM*全寬*留1塊給LAB及1塊給塗料商, (RMK00054) . 【色差】1.1.此客戶對目視色差要求較高,請依限度樣本進行目視色差管制★--->發生過訴賠 (RMK00248) . 【色差】1.2.若針對特殊顏色需特別管理時，請品檢忽略1.1.的規定以特別規定為主 (RMK00248) . 此經銷商保證平均厚度在1/2厚度公差內，厚度量測NG時，如單位長度符合範圍，請放行 (RMK00402) . 【捲取】注意！本單為直立式包裝。禁用STAGGER捲取送包裝！送RCL重處理例外。 (RMK00512) . 【抽氣量】白色系在CC1生產時,FINISH抽氣量請設定250,如生產中發生色差b值異常升高,請股長再加大抽氣量因應 (RMK00560) . 此客戶有保證 全板形 急峻度 ≦ 0.7% ( ≦ 12 I-UNIT ) (RMK00583) | 訂單:2501EFE003/008 RCL <生產備註> 事項如下 . 【捲取】注意！本單為直立式包裝。禁用STAGGER捲取送包裝！送RCL重處理例外。 (RMK00512) | 訂單:2501EFE003/008 CCPK 無 <生產備註> 事項 | 訂單:2501EFE003/008 CGQC 無 <品檢備註> 事項 | 訂單:2501EFE003/008 CCQC <品檢備註> 事項如下 . 【色差】1.1.此客戶對目視色差要求較高,請依限度樣本進行目視色差管制★--->發生過訴賠 (RMK00248) . 【色差】1.2.若針對特殊顏色需特別管理時，請品檢忽略1.1.的規定以特別規定為主 (RMK00248) . 【捲取】注意！本單為直立式包裝。禁用STAGGER捲取送包裝！送RCL重處理例外。 (RMK00512) | 訂單:2501EFE003/008 TOL 無 <生產備註> 事項 |  | 訂單 2501EFE003/008 修改記錄如下: 20241105 13:10:37 (06023) 退火碼: >> S1, 用途碼: >> COG003, 背面標示: >> S000, 訂單背面顏色(五碼): >> BW73Z, 背面漆膜厚: >> NOM, 背面漆塗漆型式幾塗幾烤: >> 2, 鉻酸鹽: >> Z, 訂單厚度: >> 0.015, 訂單重: >> 20, 重量容許率(下限): >> 10, 重量容許率(上限): >> 10, 訂單寬度: >> 36, 鍍製方式: >> AC, 鋼捲內徑: >> 508, 鋼捲下限重: >> 3, 鋼捲上限重: >> 4.5, 壓花條件碼: >> -, 表面花紋: >> R, 綠色識別碼: >> -, 印刷輥號: >> -, 產品代碼: >> PPGL, 皮膜碼: >> -, 單位別: >> I, 油品種類: >> Z, 塗油量: >> Z, 包裝代碼: >> E0 , 保護膜碼: >> -, 客戶試片取樣型式: >> -, 調質碼: >> S, 套筒碼: >> P , 規格: >> A792SSGR33, 製造標準: >> ASTM, 表面處理劑種類: >> Z, 表面處理劑塗佈量: >> Z, 伸長率測試: >> N, 硬度測試碼: >> N, 抗拉強度測試: >> N, 降伏強度測試: >> N, 厚度變異: >> 0, 訂單正面顏色(五碼): >> SWH27, 正面漆膜厚: >> 25, 正面漆塗漆型式幾塗幾烤: >> 2, 修邊碼: >> Y, 重量碼: >> AW, 鋼捲捲向: >> O, 鍍層碼: >> AZ50, | F:保證1/2 ASTM 厚度公差
PPGL | 2501EFE003/009 |  | 1. 製造標準為MS、ASTM或銷新加坡之訂單，若無技術指定優先用料，請優先使用國內料，勿使用ANFEN (OFP00406)-{.不符.} | 1. 製造標準為MS、ASTM或銷新加坡之訂單，若無技術指定優先用料，請優先使用國內料，勿使用ANFEN (OFP00406)-{.不符.} 2. 【提醒】！本單為直立式包裝，嚴禁鍍鋅或烤漆後以STAGGER捲取 (OFP00451)-{.不符.} 3. ※超耐候一系列用途要確認是否有英制公差需求，有英制公差需求時選配碼用ON027※ (OFP00680)-{.不符.} 4. 此經銷商有簽訂1/2厚度公差保證(無厚度變異),請調整冷軋與鍍鋅厚度公差管制範圍. 保證 ASTM 厚度公差 (OFP00180)-{.不符.} | 訂單:2501EFE003/009 CPL <生產備註> 事項如下 . 除HGI/ HGL 訂單邊緣不噴油. 其餘皆側緣噴油 (RMK00285) | 訂單:2501EFE003/009 CR1 <生產備註> 事項如下 . 此經銷商保證平均厚度在1/2厚度公差內，厚度量測NG時，如單位長度符合範圍，請放行 (RMK00402) . 此客戶有保證 全板形 急峻度 ≦ 0.7% ( ≦ 12 I-UNIT ) (RMK00583) | 訂單:2501EFE003/009 CR2 <生產備註> 事項如下 . 此經銷商保證平均厚度在1/2厚度公差內，厚度量測NG時，如單位長度符合範圍，請放行 (RMK00402) . 此客戶有保證 全板形 急峻度 ≦ 0.7% ( ≦ 12 I-UNIT ) (RMK00583) | 訂單:2501EFE003/009 CG1 <生產備註> 事項如下 . 鍍鋅表面不可有鋅痕、壓痕、凹陷、及刮傷 、應變痕等。 (RMK00054) . 此經銷商保證平均厚度在1/2厚度公差內，厚度量測NG時，如單位長度符合範圍，請放行 (RMK00402) . 此客戶有保證 全板形 急峻度 ≦ 0.7% ( ≦ 12 I-UNIT ) (RMK00583) | 訂單:2501EFE003/009 CG2 <生產備註> 事項如下 . 鍍鋅表面不可有鋅痕、壓痕、凹陷、及刮傷 、應變痕等。 (RMK00054) . 此經銷商保證平均厚度在1/2厚度公差內，厚度量測NG時，如單位長度符合範圍，請放行 (RMK00402) . 此客戶有保證 全板形 急峻度 ≦ 0.7% ( ≦ 12 I-UNIT ) (RMK00583) | 訂單:2501EFE003/009 CC1 <生產備註> 事項如下 . 正面面漆(20U)及正面總膜厚(25U)要求管制90%以上之膜厚,未達標準降級. (RMK00054) . 若背面面漆(20U)及背面總膜厚(25U)時要求管制90%以上之膜厚,未達標準降級 (RMK00054) . 面漆=18U(90%)~請購基準22U(110%),標準板總膜厚=5+20U(100%面漆). (RMK00054) . 30CM*全寬*留1塊給LAB及1塊給塗料商, (RMK00054) . 【色差】1.1.此客戶對目視色差要求較高,請依限度樣本進行目視色差管制★--->發生過訴賠 (RMK00248) . 【色差】1.2.若針對特殊顏色需特別管理時，請品檢忽略1.1.的規定以特別規定為主 (RMK00248) . 此經銷商保證平均厚度在1/2厚度公差內，厚度量測NG時，如單位長度符合範圍，請放行 (RMK00402) . 【捲取】注意！本單為直立式包裝。禁用STAGGER捲取送包裝！送RCL重處理例外。 (RMK00512) . 此客戶有保證 全板形 急峻度 ≦ 0.7% ( ≦ 12 I-UNIT ) (RMK00583) | 訂單:2501EFE003/009 CC2 <生產備註> 事項如下 . 正面面漆(20U)及正面總膜厚(25U)要求管制90%以上之膜厚,未達標準降級. (RMK00054) . 若背面面漆(20U)及背面總膜厚(25U)時要求管制90%以上之膜厚,未達標準降級 (RMK00054) . 面漆=18U(90%)~請購基準22U(110%),標準板總膜厚=5+20U(100%面漆). (RMK00054) . 30CM*全寬*留1塊給LAB及1塊給塗料商, (RMK00054) . 【色差】1.1.此客戶對目視色差要求較高,請依限度樣本進行目視色差管制★--->發生過訴賠 (RMK00248) . 【色差】1.2.若針對特殊顏色需特別管理時，請品檢忽略1.1.的規定以特別規定為主 (RMK00248) . 此經銷商保證平均厚度在1/2厚度公差內，厚度量測NG時，如單位長度符合範圍，請放行 (RMK00402) . 【捲取】注意！本單為直立式包裝。禁用STAGGER捲取送包裝！送RCL重處理例外。 (RMK00512) . 此客戶有保證 全板形 急峻度 ≦ 0.7% ( ≦ 12 I-UNIT ) (RMK00583) | 訂單:2501EFE003/009 RCL <生產備註> 事項如下 . 【捲取】注意！本單為直立式包裝。禁用STAGGER捲取送包裝！送RCL重處理例外。 (RMK00512) | 訂單:2501EFE003/009 CCPK 無 <生產備註> 事項 | 訂單:2501EFE003/009 CGQC 無 <品檢備註> 事項 | 訂單:2501EFE003/009 CCQC <品檢備註> 事項如下 . 【色差】1.1.此客戶對目視色差要求較高,請依限度樣本進行目視色差管制★--->發生過訴賠 (RMK00248) . 【色差】1.2.若針對特殊顏色需特別管理時，請品檢忽略1.1.的規定以特別規定為主 (RMK00248) . 【捲取】注意！本單為直立式包裝。禁用STAGGER捲取送包裝！送RCL重處理例外。 (RMK00512) | 訂單:2501EFE003/009 TOL 無 <生產備註> 事項 |  | 訂單 2501EFE003/009 修改記錄如下: 20241105 13:10:44 (06023) 退火碼: >> S1, 用途碼: >> COG003, 背面標示: >> S000, 訂單背面顏色(五碼): >> BW73Z, 背面漆膜厚: >> NOM, 背面漆塗漆型式幾塗幾烤: >> 2, 鉻酸鹽: >> Z, 訂單厚度: >> 0.015, 訂單重: >> 20, 重量容許率(下限): >> 10, 重量容許率(上限): >> 10, 訂單寬度: >> 36, 鍍製方式: >> AC, 鋼捲內徑: >> 508, 鋼捲下限重: >> 3, 鋼捲上限重: >> 4.5, 壓花條件碼: >> -, 表面花紋: >> R, 綠色識別碼: >> -, 印刷輥號: >> -, 產品代碼: >> PPGL, 皮膜碼: >> -, 單位別: >> I, 油品種類: >> Z, 塗油量: >> Z, 包裝代碼: >> E0 , 保護膜碼: >> -, 客戶試片取樣型式: >> -, 調質碼: >> S, 套筒碼: >> P , 規格: >> A792SSGR33, 製造標準: >> ASTM, 表面處理劑種類: >> Z, 表面處理劑塗佈量: >> Z, 伸長率測試: >> N, 硬度測試碼: >> N, 抗拉強度測試: >> N, 降伏強度測試: >> N, 厚度變異: >> 0, 訂單正面顏色(五碼): >> SCH26, 正面漆膜厚: >> 25, 正面漆塗漆型式幾塗幾烤: >> 2, 修邊碼: >> Y, 重量碼: >> AW, 鋼捲捲向: >> O, 鍍層碼: >> AZ50, | F:保證1/2 ASTM 厚度公差
PPGL | 2501EFE003/010 |  | 1. 製造標準為MS、ASTM或銷新加坡之訂單，若無技術指定優先用料，請優先使用國內料，勿使用ANFEN (OFP00406)-{.不符.} | 1. 製造標準為MS、ASTM或銷新加坡之訂單，若無技術指定優先用料，請優先使用國內料，勿使用ANFEN (OFP00406)-{.不符.} 2. 【提醒】！本單為直立式包裝，嚴禁鍍鋅或烤漆後以STAGGER捲取 (OFP00451)-{.不符.} 3. ※超耐候一系列用途要確認是否有英制公差需求，有英制公差需求時選配碼用ON027※ (OFP00680)-{.不符.} 4. 此經銷商有簽訂1/2厚度公差保證(無厚度變異),請調整冷軋與鍍鋅厚度公差管制範圍. 保證 ASTM 厚度公差 (OFP00180)-{.不符.} | 訂單:2501EFE003/010 CPL <生產備註> 事項如下 . 本單為烤漆背面大於等於25μ塗裝，軋延後不允許毛邊，請CPL注意修邊狀況 (RMK00124) . 【邊緣品質】此為烤漆背面25μ訂單，請加強檢視鋼捲：邊緣殘剪、側緣鋅渣或毛邊，因為會導致烤漆背面漆轉印正面 (RMK00126) . 除HGI/ HGL 訂單邊緣不噴油. 其餘皆側緣噴油 (RMK00285) | 訂單:2501EFE003/010 CR1 <生產備註> 事項如下 . 【邊緣品質】此為烤漆背面25μ訂單，請加強檢視鋼捲：邊緣殘剪、側緣鋅渣或毛邊，因為會導致烤漆背面漆轉印正面 (RMK00126) . 此經銷商保證平均厚度在1/2厚度公差內，厚度量測NG時，如單位長度符合範圍，請放行 (RMK00402) . 此客戶有保證 全板形 急峻度 ≦ 0.7% ( ≦ 12 I-UNIT ) (RMK00583) | 訂單:2501EFE003/010 CR2 <生產備註> 事項如下 . 【邊緣品質】此為烤漆背面25μ訂單，請加強檢視鋼捲：邊緣殘剪、側緣鋅渣或毛邊，因為會導致烤漆背面漆轉印正面 (RMK00126) . 此經銷商保證平均厚度在1/2厚度公差內，厚度量測NG時，如單位長度符合範圍，請放行 (RMK00402) . 此客戶有保證 全板形 急峻度 ≦ 0.7% ( ≦ 12 I-UNIT ) (RMK00583) | 訂單:2501EFE003/010 CG1 <生產備註> 事項如下 . 鍍鋅表面不可有鋅痕、壓痕、凹陷、及刮傷 、應變痕等。 (RMK00054) . 【邊緣品質】此為烤漆背面25μ訂單，請加強檢視鋼捲：邊緣殘剪、側緣鋅渣或毛邊，因為會導致烤漆背面漆轉印正面 (RMK00126) . 本單於烤漆正背面都塗裝正面漆，因此鍍鋅請管制背面表面品質比照正面 (RMK00363) . 此經銷商保證平均厚度在1/2厚度公差內，厚度量測NG時，如單位長度符合範圍，請放行 (RMK00402) . 此客戶有保證 全板形 急峻度 ≦ 0.7% ( ≦ 12 I-UNIT ) (RMK00583) | 訂單:2501EFE003/010 CG2 <生產備註> 事項如下 . 鍍鋅表面不可有鋅痕、壓痕、凹陷、及刮傷 、應變痕等。 (RMK00054) . 【邊緣品質】此為烤漆背面25μ訂單，請加強檢視鋼捲：邊緣殘剪、側緣鋅渣或毛邊，因為會導致烤漆背面漆轉印正面 (RMK00126) . 本單於烤漆正背面都塗裝正面漆，因此鍍鋅請管制背面表面品質比照正面 (RMK00363) . 此經銷商保證平均厚度在1/2厚度公差內，厚度量測NG時，如單位長度符合範圍，請放行 (RMK00402) . 此客戶有保證 全板形 急峻度 ≦ 0.7% ( ≦ 12 I-UNIT ) (RMK00583) | 訂單:2501EFE003/010 CC1 <生產備註> 事項如下 . 正面面漆(20U)及正面總膜厚(25U)要求管制90%以上之膜厚,未達標準降級. (RMK00054) . 若背面面漆(20U)及背面總膜厚(25U)時要求管制90%以上之膜厚,未達標準降級 (RMK00054) . 面漆=18U(90%)~請購基準22U(110%),標準板總膜厚=5+20U(100%面漆). (RMK00054) . 30CM*全寬*留1塊給LAB及1塊給塗料商, (RMK00054) . 【邊緣品質】此為烤漆背面25μ訂單，請加強檢視鋼捲：邊緣殘剪、側緣鋅渣或毛邊，因為會導致烤漆背面漆轉印正面 (RMK00126) . 【色差】1.1.此客戶對目視色差要求較高,請依限度樣本進行目視色差管制★--->發生過訴賠 (RMK00248) . 【色差】1.2.若針對特殊顏色需特別管理時，請品檢忽略1.1.的規定以特別規定為主 (RMK00248) . 此經銷商保證平均厚度在1/2厚度公差內，厚度量測NG時，如單位長度符合範圍，請放行 (RMK00402) . 【捲取】注意！本單為直立式包裝。禁用STAGGER捲取送包裝！送RCL重處理例外。 (RMK00512) . 此客戶有保證 全板形 急峻度 ≦ 0.7% ( ≦ 12 I-UNIT ) (RMK00583) | 訂單:2501EFE003/010 CC2 <生產備註> 事項如下 . 正面面漆(20U)及正面總膜厚(25U)要求管制90%以上之膜厚,未達標準降級. (RMK00054) . 若背面面漆(20U)及背面總膜厚(25U)時要求管制90%以上之膜厚,未達標準降級 (RMK00054) . 面漆=18U(90%)~請購基準22U(110%),標準板總膜厚=5+20U(100%面漆). (RMK00054) . 30CM*全寬*留1塊給LAB及1塊給塗料商, (RMK00054) . 【邊緣品質】此為烤漆背面25μ訂單，請加強檢視鋼捲：邊緣殘剪、側緣鋅渣或毛邊，因為會導致烤漆背面漆轉印正面 (RMK00126) . 【色差】1.1.此客戶對目視色差要求較高,請依限度樣本進行目視色差管制★--->發生過訴賠 (RMK00248) . 【色差】1.2.若針對特殊顏色需特別管理時，請品檢忽略1.1.的規定以特別規定為主 (RMK00248) . 此經銷商保證平均厚度在1/2厚度公差內，厚度量測NG時，如單位長度符合範圍，請放行 (RMK00402) . 【捲取】注意！本單為直立式包裝。禁用STAGGER捲取送包裝！送RCL重處理例外。 (RMK00512) . 此客戶有保證 全板形 急峻度 ≦ 0.7% ( ≦ 12 I-UNIT ) (RMK00583) | 訂單:2501EFE003/010 RCL <生產備註> 事項如下 . 【捲取】注意！本單為直立式包裝。禁用STAGGER捲取送包裝！送RCL重處理例外。 (RMK00512) | 訂單:2501EFE003/010 CCPK 無 <生產備註> 事項 | 訂單:2501EFE003/010 CGQC <品檢備註> 事項如下 . 【邊緣品質】此為烤漆背面25μ訂單，請加強檢視鋼捲：邊緣殘剪、側緣鋅渣或毛邊，因為會導致烤漆背面漆轉印正面 (RMK00126) . 本單於烤漆正背面都塗裝正面漆，因此鍍鋅請管制背面表面品質比照正面 (RMK00363) | 訂單:2501EFE003/010 CCQC <品檢備註> 事項如下 . 【邊緣品質】此為烤漆背面25μ訂單，請加強檢視鋼捲：邊緣殘剪、側緣鋅渣或毛邊，因為會導致烤漆背面漆轉印正面 (RMK00126) . 【色差】1.1.此客戶對目視色差要求較高,請依限度樣本進行目視色差管制★--->發生過訴賠 (RMK00248) . 【色差】1.2.若針對特殊顏色需特別管理時，請品檢忽略1.1.的規定以特別規定為主 (RMK00248) . 【捲取】注意！本單為直立式包裝。禁用STAGGER捲取送包裝！送RCL重處理例外。 (RMK00512) | 訂單:2501EFE003/010 TOL 無 <生產備註> 事項 |  | 訂單 2501EFE003/010 修改記錄如下: 20241105 13:10:52 (06023) 退火碼: >> S1, 用途碼: >> COG007, 背面標示: >> S000, 訂單背面顏色(五碼): >> SWH36, 背面漆膜厚: >> 25, 背面漆塗漆型式幾塗幾烤: >> 2, 鉻酸鹽: >> Z, 訂單厚度: >> 0.02, 訂單重: >> 20, 重量容許率(下限): >> 10, 重量容許率(上限): >> 10, 訂單寬度: >> 36, 鍍製方式: >> AC, 鋼捲內徑: >> 508, 鋼捲下限重: >> 3, 鋼捲上限重: >> 4.5, 壓花條件碼: >> -, 表面花紋: >> R, 綠色識別碼: >> -, 印刷輥號: >> -, 產品代碼: >> PPGL, 皮膜碼: >> -, 單位別: >> I, 油品種類: >> Z, 塗油量: >> Z, 包裝代碼: >> E0 , 保護膜碼: >> -, 客戶試片取樣型式: >> -, 調質碼: >> S, 套筒碼: >> P , 規格: >> A792SSGR33, 製造標準: >> ASTM, 表面處理劑種類: >> Z, 表面處理劑塗佈量: >> Z, 伸長率測試: >> N, 硬度測試碼: >> N, 抗拉強度測試: >> N, 降伏強度測試: >> N, 厚度變異: >> 0, 訂單正面顏色(五碼): >> SBH7N, 正面漆膜厚: >> 25, 正面漆塗漆型式幾塗幾烤: >> 2, 修邊碼: >> Y, 重量碼: >> AW, 鋼捲捲向: >> O, 鍍層碼: >> AZ50, | F:保證1/2 ASTM 厚度公差
PPGL | 2501EFE003/011 |  | 1. 製造標準為MS、ASTM或銷新加坡之訂單，若無技術指定優先用料，請優先使用國內料，勿使用ANFEN (OFP00406)-{.不符.} | 1. 製造標準為MS、ASTM或銷新加坡之訂單，若無技術指定優先用料，請優先使用國內料，勿使用ANFEN (OFP00406)-{.不符.} 2. 【提醒】！本單為直立式包裝，嚴禁鍍鋅或烤漆後以STAGGER捲取 (OFP00451)-{.不符.} 3. ※超耐候一系列用途要確認是否有英制公差需求，有英制公差需求時選配碼用ON027※ (OFP00680)-{.不符.} 4. 此經銷商有簽訂1/2厚度公差保證(無厚度變異),請調整冷軋與鍍鋅厚度公差管制範圍. 保證 ASTM 厚度公差 (OFP00180)-{.不符.} | 訂單:2501EFE003/011 CPL <生產備註> 事項如下 . 除HGI/ HGL 訂單邊緣不噴油. 其餘皆側緣噴油 (RMK00285) | 訂單:2501EFE003/011 CR1 <生產備註> 事項如下 . 此經銷商保證平均厚度在1/2厚度公差內，厚度量測NG時，如單位長度符合範圍，請放行 (RMK00402) . 此客戶有保證 全板形 急峻度 ≦ 0.7% ( ≦ 12 I-UNIT ) (RMK00583) | 訂單:2501EFE003/011 CR2 <生產備註> 事項如下 . 此經銷商保證平均厚度在1/2厚度公差內，厚度量測NG時，如單位長度符合範圍，請放行 (RMK00402) . 此客戶有保證 全板形 急峻度 ≦ 0.7% ( ≦ 12 I-UNIT ) (RMK00583) | 訂單:2501EFE003/011 CG1 <生產備註> 事項如下 . 鍍鋅表面不可有鋅痕、壓痕、凹陷、及刮傷 、應變痕等。 (RMK00054) . 此經銷商保證平均厚度在1/2厚度公差內，厚度量測NG時，如單位長度符合範圍，請放行 (RMK00402) . 鍍層 AZ150 (含) 以上 , 鋅花等級 C~E 目標D，避免鋅花晶界明顯後續造成烤漆點狀未塗漆。 (RMK00565) . 此客戶有保證 全板形 急峻度 ≦ 0.7% ( ≦ 12 I-UNIT ) (RMK00583) | 訂單:2501EFE003/011 CG2 <生產備註> 事項如下 . 鍍鋅表面不可有鋅痕、壓痕、凹陷、及刮傷 、應變痕等。 (RMK00054) . 此經銷商保證平均厚度在1/2厚度公差內，厚度量測NG時，如單位長度符合範圍，請放行 (RMK00402) . 鍍層 AZ150 (含) 以上 , 鋅花等級 C~E 目標D，避免鋅花晶界明顯後續造成烤漆點狀未塗漆。 (RMK00565) . 此客戶有保證 全板形 急峻度 ≦ 0.7% ( ≦ 12 I-UNIT ) (RMK00583) | 訂單:2501EFE003/011 CC1 <生產備註> 事項如下 . 正面面漆(20U)及正面總膜厚(25U)要求管制90%以上之膜厚,未達標準降級. (RMK00054) . 若背面面漆(20U)及背面總膜厚(25U)時要求管制90%以上之膜厚,未達標準降級 (RMK00054) . 面漆=18U(90%)~請購基準22U(110%),標準板總膜厚=5+20U(100%面漆). (RMK00054) . 30CM*全寬*留1塊給LAB及1塊給塗料商, (RMK00054) . 【色差】1.1.此客戶對目視色差要求較高,請依限度樣本進行目視色差管制★--->發生過訴賠 (RMK00248) . 【色差】1.2.若針對特殊顏色需特別管理時，請品檢忽略1.1.的規定以特別規定為主 (RMK00248) . 此經銷商保證平均厚度在1/2厚度公差內，厚度量測NG時，如單位長度符合範圍，請放行 (RMK00402) . 【捲取】注意！本單為直立式包裝。禁用STAGGER捲取送包裝！送RCL重處理例外。 (RMK00512) . 此客戶有保證 全板形 急峻度 ≦ 0.7% ( ≦ 12 I-UNIT ) (RMK00583) | 訂單:2501EFE003/011 CC2 <生產備註> 事項如下 . 正面面漆(20U)及正面總膜厚(25U)要求管制90%以上之膜厚,未達標準降級. (RMK00054) . 若背面面漆(20U)及背面總膜厚(25U)時要求管制90%以上之膜厚,未達標準降級 (RMK00054) . 面漆=18U(90%)~請購基準22U(110%),標準板總膜厚=5+20U(100%面漆). (RMK00054) . 30CM*全寬*留1塊給LAB及1塊給塗料商, (RMK00054) . 【色差】1.1.此客戶對目視色差要求較高,請依限度樣本進行目視色差管制★--->發生過訴賠 (RMK00248) . 【色差】1.2.若針對特殊顏色需特別管理時，請品檢忽略1.1.的規定以特別規定為主 (RMK00248) . 此經銷商保證平均厚度在1/2厚度公差內，厚度量測NG時，如單位長度符合範圍，請放行 (RMK00402) . 【捲取】注意！本單為直立式包裝。禁用STAGGER捲取送包裝！送RCL重處理例外。 (RMK00512) . 此客戶有保證 全板形 急峻度 ≦ 0.7% ( ≦ 12 I-UNIT ) (RMK00583) | 訂單:2501EFE003/011 RCL <生產備註> 事項如下 . 【捲取】注意！本單為直立式包裝。禁用STAGGER捲取送包裝！送RCL重處理例外。 (RMK00512) | 訂單:2501EFE003/011 CCPK 無 <生產備註> 事項 | 訂單:2501EFE003/011 CGQC <品檢備註> 事項如下 . 鍍層 AZ150 (含) 以上 , 鋅花等級 C~E 目標D，避免鋅花晶界明顯後續造成烤漆點狀未塗漆。 (RMK00565) | 訂單:2501EFE003/011 CCQC <品檢備註> 事項如下 . 【色差】1.1.此客戶對目視色差要求較高,請依限度樣本進行目視色差管制★--->發生過訴賠 (RMK00248) . 【色差】1.2.若針對特殊顏色需特別管理時，請品檢忽略1.1.的規定以特別規定為主 (RMK00248) . 【捲取】注意！本單為直立式包裝。禁用STAGGER捲取送包裝！送RCL重處理例外。 (RMK00512) | 訂單:2501EFE003/011 TOL 無 <生產備註> 事項 |  | 訂單 2501EFE003/011 修改記錄如下: 20241105 13:11:03 (06023) 退火碼: >> H2, 用途碼: >> COG003, 背面標示: >> S000, 訂單背面顏色(五碼): >> BW73Z, 背面漆膜厚: >> NOM, 背面漆塗漆型式幾塗幾烤: >> 2, 鉻酸鹽: >> Z, 訂單厚度: >> 0.02, 訂單重: >> 40, 重量容許率(下限): >> 10, 重量容許率(上限): >> 10, 訂單寬度: >> 43, 鍍製方式: >> AC, 鋼捲內徑: >> 508, 鋼捲下限重: >> 3, 鋼捲上限重: >> 4.5, 壓花條件碼: >> -, 表面花紋: >> R, 綠色識別碼: >> -, 印刷輥號: >> -, 產品代碼: >> PPGL, 皮膜碼: >> -, 單位別: >> I, 油品種類: >> Z, 塗油量: >> Z, 包裝代碼: >> E0 , 保護膜碼: >> -, 客戶試片取樣型式: >> -, 調質碼: >> S, 套筒碼: >> P , 規格: >> A792SSGR80, 製造標準: >> ASTM, 表面處理劑種類: >> Z, 表面處理劑塗佈量: >> Z, 伸長率測試: >> N, 硬度測試碼: >> N, 抗拉強度測試: >> N, 降伏強度測試: >> N, 厚度變異: >> 0, 訂單正面顏色(五碼): >> SBH86, 正面漆膜厚: >> 25, 正面漆塗漆型式幾塗幾烤: >> 2, 修邊碼: >> Y, 重量碼: >> AW, 鋼捲捲向: >> O, 鍍層碼: >> AZ50, | F:保證1/2 ASTM 厚度公差
PPGL | 2501EFE003/012 |  | 1. 製造標準為MS、ASTM或銷新加坡之訂單，若無技術指定優先用料，請優先使用國內料，勿使用ANFEN (OFP00406)-{.不符.} | 1. 製造標準為MS、ASTM或銷新加坡之訂單，若無技術指定優先用料，請優先使用國內料，勿使用ANFEN (OFP00406)-{.不符.} 2. 【提醒】！本單為直立式包裝，嚴禁鍍鋅或烤漆後以STAGGER捲取 (OFP00451)-{.不符.} 3. ※超耐候一系列用途要確認是否有英制公差需求，有英制公差需求時選配碼用ON027※ (OFP00680)-{.不符.} 4. 此經銷商有簽訂1/2厚度公差保證(無厚度變異),請調整冷軋與鍍鋅厚度公差管制範圍. 保證 ASTM 厚度公差 (OFP00180)-{.不符.} | 訂單:2501EFE003/012 CPL <生產備註> 事項如下 . 本單為烤漆背面大於等於25μ塗裝，軋延後不允許毛邊，請CPL注意修邊狀況 (RMK00124) . 【邊緣品質】此為烤漆背面25μ訂單，請加強檢視鋼捲：邊緣殘剪、側緣鋅渣或毛邊，因為會導致烤漆背面漆轉印正面 (RMK00126) . 除HGI/ HGL 訂單邊緣不噴油. 其餘皆側緣噴油 (RMK00285) | 訂單:2501EFE003/012 CR1 <生產備註> 事項如下 . 【邊緣品質】此為烤漆背面25μ訂單，請加強檢視鋼捲：邊緣殘剪、側緣鋅渣或毛邊，因為會導致烤漆背面漆轉印正面 (RMK00126) . 此經銷商保證平均厚度在1/2厚度公差內，厚度量測NG時，如單位長度符合範圍，請放行 (RMK00402) . 此客戶有保證 全板形 急峻度 ≦ 0.7% ( ≦ 12 I-UNIT ) (RMK00583) | 訂單:2501EFE003/012 CR2 <生產備註> 事項如下 . 【邊緣品質】此為烤漆背面25μ訂單，請加強檢視鋼捲：邊緣殘剪、側緣鋅渣或毛邊，因為會導致烤漆背面漆轉印正面 (RMK00126) . 此經銷商保證平均厚度在1/2厚度公差內，厚度量測NG時，如單位長度符合範圍，請放行 (RMK00402) . 此客戶有保證 全板形 急峻度 ≦ 0.7% ( ≦ 12 I-UNIT ) (RMK00583) | 訂單:2501EFE003/012 CG1 <生產備註> 事項如下 . 鍍鋅表面不可有鋅痕、壓痕、凹陷、及刮傷 、應變痕等。 (RMK00054) . 【邊緣品質】此為烤漆背面25μ訂單，請加強檢視鋼捲：邊緣殘剪、側緣鋅渣或毛邊，因為會導致烤漆背面漆轉印正面 (RMK00126) . 本單於烤漆正背面都塗裝正面漆，因此鍍鋅請管制背面表面品質比照正面 (RMK00363) . 此經銷商保證平均厚度在1/2厚度公差內，厚度量測NG時，如單位長度符合範圍，請放行 (RMK00402) . 鍍層 AZ150 (含) 以上 , 鋅花等級 C~E 目標D，避免鋅花晶界明顯後續造成烤漆點狀未塗漆。 (RMK00565) . 此客戶有保證 全板形 急峻度 ≦ 0.7% ( ≦ 12 I-UNIT ) (RMK00583) | 訂單:2501EFE003/012 CG2 <生產備註> 事項如下 . 鍍鋅表面不可有鋅痕、壓痕、凹陷、及刮傷 、應變痕等。 (RMK00054) . 【邊緣品質】此為烤漆背面25μ訂單，請加強檢視鋼捲：邊緣殘剪、側緣鋅渣或毛邊，因為會導致烤漆背面漆轉印正面 (RMK00126) . 本單於烤漆正背面都塗裝正面漆，因此鍍鋅請管制背面表面品質比照正面 (RMK00363) . 此經銷商保證平均厚度在1/2厚度公差內，厚度量測NG時，如單位長度符合範圍，請放行 (RMK00402) . 鍍層 AZ150 (含) 以上 , 鋅花等級 C~E 目標D，避免鋅花晶界明顯後續造成烤漆點狀未塗漆。 (RMK00565) . 此客戶有保證 全板形 急峻度 ≦ 0.7% ( ≦ 12 I-UNIT ) (RMK00583) | 訂單:2501EFE003/012 CC1 <生產備註> 事項如下 . 正面面漆(20U)及正面總膜厚(25U)要求管制90%以上之膜厚,未達標準降級. (RMK00054) . 若背面面漆(20U)及背面總膜厚(25U)時要求管制90%以上之膜厚,未達標準降級 (RMK00054) . 面漆=18U(90%)~請購基準22U(110%),標準板總膜厚=5+20U(100%面漆). (RMK00054) . 30CM*全寬*留1塊給LAB及1塊給塗料商, (RMK00054) . 【邊緣品質】此為烤漆背面25μ訂單，請加強檢視鋼捲：邊緣殘剪、側緣鋅渣或毛邊，因為會導致烤漆背面漆轉印正面 (RMK00126) . 【色差】1.1.此客戶對目視色差要求較高,請依限度樣本進行目視色差管制★--->發生過訴賠 (RMK00248) . 【色差】1.2.若針對特殊顏色需特別管理時，請品檢忽略1.1.的規定以特別規定為主 (RMK00248) . 此經銷商保證平均厚度在1/2厚度公差內，厚度量測NG時，如單位長度符合範圍，請放行 (RMK00402) . 【捲取】注意！本單為直立式包裝。禁用STAGGER捲取送包裝！送RCL重處理例外。 (RMK00512) . 【抽氣量】白色系在CC1生產時,FINISH抽氣量請設定250,如生產中發生色差b值異常升高,請股長再加大抽氣量因應 (RMK00560) . 此客戶有保證 全板形 急峻度 ≦ 0.7% ( ≦ 12 I-UNIT ) (RMK00583) | 訂單:2501EFE003/012 CC2 <生產備註> 事項如下 . 正面面漆(20U)及正面總膜厚(25U)要求管制90%以上之膜厚,未達標準降級. (RMK00054) . 若背面面漆(20U)及背面總膜厚(25U)時要求管制90%以上之膜厚,未達標準降級 (RMK00054) . 面漆=18U(90%)~請購基準22U(110%),標準板總膜厚=5+20U(100%面漆). (RMK00054) . 30CM*全寬*留1塊給LAB及1塊給塗料商, (RMK00054) . 【邊緣品質】此為烤漆背面25μ訂單，請加強檢視鋼捲：邊緣殘剪、側緣鋅渣或毛邊，因為會導致烤漆背面漆轉印正面 (RMK00126) . 【色差】1.1.此客戶對目視色差要求較高,請依限度樣本進行目視色差管制★--->發生過訴賠 (RMK00248) . 【色差】1.2.若針對特殊顏色需特別管理時，請品檢忽略1.1.的規定以特別規定為主 (RMK00248) . 此經銷商保證平均厚度在1/2厚度公差內，厚度量測NG時，如單位長度符合範圍，請放行 (RMK00402) . 【捲取】注意！本單為直立式包裝。禁用STAGGER捲取送包裝！送RCL重處理例外。 (RMK00512) . 【抽氣量】白色系在CC1生產時,FINISH抽氣量請設定250,如生產中發生色差b值異常升高,請股長再加大抽氣量因應 (RMK00560) . 此客戶有保證 全板形 急峻度 ≦ 0.7% ( ≦ 12 I-UNIT ) (RMK00583) | 訂單:2501EFE003/012 RCL <生產備註> 事項如下 . 【捲取】注意！本單為直立式包裝。禁用STAGGER捲取送包裝！送RCL重處理例外。 (RMK00512) | 訂單:2501EFE003/012 CCPK 無 <生產備註> 事項 | 訂單:2501EFE003/012 CGQC <品檢備註> 事項如下 . 【邊緣品質】此為烤漆背面25μ訂單，請加強檢視鋼捲：邊緣殘剪、側緣鋅渣或毛邊，因為會導致烤漆背面漆轉印正面 (RMK00126) . 本單於烤漆正背面都塗裝正面漆，因此鍍鋅請管制背面表面品質比照正面 (RMK00363) . 鍍層 AZ150 (含) 以上 , 鋅花等級 C~E 目標D，避免鋅花晶界明顯後續造成烤漆點狀未塗漆。 (RMK00565) | 訂單:2501EFE003/012 CCQC <品檢備註> 事項如下 . 【邊緣品質】此為烤漆背面25μ訂單，請加強檢視鋼捲：邊緣殘剪、側緣鋅渣或毛邊，因為會導致烤漆背面漆轉印正面 (RMK00126) . 【色差】1.1.此客戶對目視色差要求較高,請依限度樣本進行目視色差管制★--->發生過訴賠 (RMK00248) . 【色差】1.2.若針對特殊顏色需特別管理時，請品檢忽略1.1.的規定以特別規定為主 (RMK00248) . 【捲取】注意！本單為直立式包裝。禁用STAGGER捲取送包裝！送RCL重處理例外。 (RMK00512) | 訂單:2501EFE003/012 TOL 無 <生產備註> 事項 |  | 訂單 2501EFE003/012 修改記錄如下: 20241105 13:11:12 (06023) 退火碼: >> H2, 用途碼: >> COG003, 背面標示: >> S000, 訂單背面顏色(五碼): >> SYH46, 背面漆膜厚: >> 25, 背面漆塗漆型式幾塗幾烤: >> 2, 鉻酸鹽: >> Z, 訂單厚度: >> 0.02, 訂單重: >> 40, 重量容許率(下限): >> 10, 重量容許率(上限): >> 10, 訂單寬度: >> 43, 鍍製方式: >> AC, 鋼捲內徑: >> 508, 鋼捲下限重: >> 3, 鋼捲上限重: >> 4.5, 壓花條件碼: >> -, 表面花紋: >> R, 綠色識別碼: >> -, 印刷輥號: >> -, 產品代碼: >> PPGL, 皮膜碼: >> -, 單位別: >> I, 油品種類: >> Z, 塗油量: >> Z, 包裝代碼: >> E0 , 保護膜碼: >> -, 客戶試片取樣型式: >> -, 調質碼: >> S, 套筒碼: >> P , 規格: >> A792SSGR80, 製造標準: >> ASTM, 表面處理劑種類: >> Z, 表面處理劑塗佈量: >> Z, 伸長率測試: >> N, 硬度測試碼: >> N, 抗拉強度測試: >> N, 降伏強度測試: >> N, 訂單正面顏色(五碼): >> SWH5V, 正面漆膜厚: >> 25, 正面漆塗漆型式幾塗幾烤: >> 2, 修邊碼: >> Y, 重量碼: >> AW, 鋼捲捲向: >> O, 鍍層碼: >> AZ50, | F:保證1/2 ASTM 厚度公差
PPGL | 2501EFE003/013 |  | 1. 製造標準為MS、ASTM或銷新加坡之訂單，若無技術指定優先用料，請優先使用國內料，勿使用ANFEN (OFP00406)-{.不符.} | 1. 製造標準為MS、ASTM或銷新加坡之訂單，若無技術指定優先用料，請優先使用國內料，勿使用ANFEN (OFP00406)-{.不符.} 2. 【提醒】！本單為直立式包裝，嚴禁鍍鋅或烤漆後以STAGGER捲取 (OFP00451)-{.不符.} 3. ※超耐候一系列用途要確認是否有英制公差需求，有英制公差需求時選配碼用ON027※ (OFP00680)-{.不符.} 4. 此經銷商有簽訂1/2厚度公差保證(無厚度變異),請調整冷軋與鍍鋅厚度公差管制範圍. 保證 ASTM 厚度公差 (OFP00180)-{.不符.} | 訂單:2501EFE003/013 CPL <生產備註> 事項如下 . 除HGI/ HGL 訂單邊緣不噴油. 其餘皆側緣噴油 (RMK00285) | 訂單:2501EFE003/013 CR1 <生產備註> 事項如下 . 此經銷商保證平均厚度在1/2厚度公差內，厚度量測NG時，如單位長度符合範圍，請放行 (RMK00402) . 此客戶有保證 全板形 急峻度 ≦ 0.7% ( ≦ 12 I-UNIT ) (RMK00583) | 訂單:2501EFE003/013 CR2 <生產備註> 事項如下 . 此經銷商保證平均厚度在1/2厚度公差內，厚度量測NG時，如單位長度符合範圍，請放行 (RMK00402) . 此客戶有保證 全板形 急峻度 ≦ 0.7% ( ≦ 12 I-UNIT ) (RMK00583) | 訂單:2501EFE003/013 CG1 <生產備註> 事項如下 . 鍍鋅表面不可有鋅痕、壓痕、凹陷、及刮傷 、應變痕等。 (RMK00054) . 此經銷商保證平均厚度在1/2厚度公差內，厚度量測NG時，如單位長度符合範圍，請放行 (RMK00402) . 鍍層 AZ150 (含) 以上 , 鋅花等級 C~E 目標D，避免鋅花晶界明顯後續造成烤漆點狀未塗漆。 (RMK00565) . 此客戶有保證 全板形 急峻度 ≦ 0.7% ( ≦ 12 I-UNIT ) (RMK00583) | 訂單:2501EFE003/013 CG2 <生產備註> 事項如下 . 鍍鋅表面不可有鋅痕、壓痕、凹陷、及刮傷 、應變痕等。 (RMK00054) . 此經銷商保證平均厚度在1/2厚度公差內，厚度量測NG時，如單位長度符合範圍，請放行 (RMK00402) . 鍍層 AZ150 (含) 以上 , 鋅花等級 C~E 目標D，避免鋅花晶界明顯後續造成烤漆點狀未塗漆。 (RMK00565) . 此客戶有保證 全板形 急峻度 ≦ 0.7% ( ≦ 12 I-UNIT ) (RMK00583) | 訂單:2501EFE003/013 CC1 <生產備註> 事項如下 . 正面面漆(20U)及正面總膜厚(25U)要求管制90%以上之膜厚,未達標準降級. (RMK00054) . 若背面面漆(20U)及背面總膜厚(25U)時要求管制90%以上之膜厚,未達標準降級 (RMK00054) . 面漆=18U(90%)~請購基準22U(110%),標準板總膜厚=5+20U(100%面漆). (RMK00054) . 30CM*全寬*留1塊給LAB及1塊給塗料商, (RMK00054) . 【色差】1.1.此客戶對目視色差要求較高,請依限度樣本進行目視色差管制★--->發生過訴賠 (RMK00248) . 【色差】1.2.若針對特殊顏色需特別管理時，請品檢忽略1.1.的規定以特別規定為主 (RMK00248) . 此經銷商保證平均厚度在1/2厚度公差內，厚度量測NG時，如單位長度符合範圍，請放行 (RMK00402) . 【捲取】注意！本單為直立式包裝。禁用STAGGER捲取送包裝！送RCL重處理例外。 (RMK00512) . 此客戶有保證 全板形 急峻度 ≦ 0.7% ( ≦ 12 I-UNIT ) (RMK00583) | 訂單:2501EFE003/013 CC2 <生產備註> 事項如下 . 正面面漆(20U)及正面總膜厚(25U)要求管制90%以上之膜厚,未達標準降級. (RMK00054) . 若背面面漆(20U)及背面總膜厚(25U)時要求管制90%以上之膜厚,未達標準降級 (RMK00054) . 面漆=18U(90%)~請購基準22U(110%),標準板總膜厚=5+20U(100%面漆). (RMK00054) . 30CM*全寬*留1塊給LAB及1塊給塗料商, (RMK00054) . 【色差】1.1.此客戶對目視色差要求較高,請依限度樣本進行目視色差管制★--->發生過訴賠 (RMK00248) . 【色差】1.2.若針對特殊顏色需特別管理時，請品檢忽略1.1.的規定以特別規定為主 (RMK00248) . 此經銷商保證平均厚度在1/2厚度公差內，厚度量測NG時，如單位長度符合範圍，請放行 (RMK00402) . 【捲取】注意！本單為直立式包裝。禁用STAGGER捲取送包裝！送RCL重處理例外。 (RMK00512) . 此客戶有保證 全板形 急峻度 ≦ 0.7% ( ≦ 12 I-UNIT ) (RMK00583) | 訂單:2501EFE003/013 RCL <生產備註> 事項如下 . 【捲取】注意！本單為直立式包裝。禁用STAGGER捲取送包裝！送RCL重處理例外。 (RMK00512) | 訂單:2501EFE003/013 CCPK 無 <生產備註> 事項 | 訂單:2501EFE003/013 CGQC <品檢備註> 事項如下 . 鍍層 AZ150 (含) 以上 , 鋅花等級 C~E 目標D，避免鋅花晶界明顯後續造成烤漆點狀未塗漆。 (RMK00565) | 訂單:2501EFE003/013 CCQC <品檢備註> 事項如下 . 【色差】1.1.此客戶對目視色差要求較高,請依限度樣本進行目視色差管制★--->發生過訴賠 (RMK00248) . 【色差】1.2.若針對特殊顏色需特別管理時，請品檢忽略1.1.的規定以特別規定為主 (RMK00248) . 【捲取】注意！本單為直立式包裝。禁用STAGGER捲取送包裝！送RCL重處理例外。 (RMK00512) | 訂單:2501EFE003/013 TOL 無 <生產備註> 事項 |  | 訂單 2501EFE003/013 修改記錄如下: 20241105 13:11:18 (06023) 退火碼: >> H2, 用途碼: >> COG003, 背面標示: >> S000, 訂單背面顏色(五碼): >> BW73Z, 背面漆膜厚: >> NOM, 背面漆塗漆型式幾塗幾烤: >> 2, 鉻酸鹽: >> Z, 訂單厚度: >> 0.02, 訂單重: >> 20, 重量容許率(下限): >> 10, 重量容許率(上限): >> 10, 訂單寬度: >> 43, 鍍製方式: >> AC, 鋼捲內徑: >> 508, 鋼捲下限重: >> 3, 鋼捲上限重: >> 4.5, 壓花條件碼: >> -, 表面花紋: >> R, 綠色識別碼: >> -, 印刷輥號: >> -, 產品代碼: >> PPGL, 皮膜碼: >> -, 單位別: >> I, 油品種類: >> Z, 塗油量: >> Z, 包裝代碼: >> E0 , 保護膜碼: >> -, 客戶試片取樣型式: >> -, 調質碼: >> S, 套筒碼: >> P , 規格: >> A792SSGR80, 製造標準: >> ASTM, 表面處理劑種類: >> Z, 表面處理劑塗佈量: >> Z, 伸長率測試: >> N, 硬度測試碼: >> N, 抗拉強度測試: >> N, 降伏強度測試: >> N, 厚度變異: >> 0, 訂單正面顏色(五碼): >> SLH46, 正面漆膜厚: >> 25, 正面漆塗漆型式幾塗幾烤: >> 2, 修邊碼: >> Y, 重量碼: >> AW, 鋼捲捲向: >> O, 鍍層碼: >> AZ50, | F:保證1/2 ASTM 厚度公差
PPGL | 2501EFE003/014 |  | 1. 製造標準為MS、ASTM或銷新加坡之訂單，若無技術指定優先用料，請優先使用國內料，勿使用ANFEN (OFP00406)-{.不符.} | 1. 製造標準為MS、ASTM或銷新加坡之訂單，若無技術指定優先用料，請優先使用國內料，勿使用ANFEN (OFP00406)-{.不符.} 2. 【提醒】！本單為直立式包裝，嚴禁鍍鋅或烤漆後以STAGGER捲取 (OFP00451)-{.不符.} 3. ※超耐候一系列用途要確認是否有英制公差需求，有英制公差需求時選配碼用ON027※ (OFP00680)-{.不符.} 4. 此經銷商有簽訂1/2厚度公差保證(無厚度變異),請調整冷軋與鍍鋅厚度公差管制範圍. 保證 ASTM 厚度公差 (OFP00180)-{.不符.} | 訂單:2501EFE003/014 CPL <生產備註> 事項如下 . 除HGI/ HGL 訂單邊緣不噴油. 其餘皆側緣噴油 (RMK00285) | 訂單:2501EFE003/014 CR1 <生產備註> 事項如下 . 此經銷商保證平均厚度在1/2厚度公差內，厚度量測NG時，如單位長度符合範圍，請放行 (RMK00402) . 此客戶有保證 全板形 急峻度 ≦ 0.7% ( ≦ 12 I-UNIT ) (RMK00583) | 訂單:2501EFE003/014 CR2 <生產備註> 事項如下 . 此經銷商保證平均厚度在1/2厚度公差內，厚度量測NG時，如單位長度符合範圍，請放行 (RMK00402) . 此客戶有保證 全板形 急峻度 ≦ 0.7% ( ≦ 12 I-UNIT ) (RMK00583) | 訂單:2501EFE003/014 CG1 <生產備註> 事項如下 . 鍍鋅表面不可有鋅痕、壓痕、凹陷、及刮傷 、應變痕等。 (RMK00054) . 此經銷商保證平均厚度在1/2厚度公差內，厚度量測NG時，如單位長度符合範圍，請放行 (RMK00402) . 此客戶有保證 全板形 急峻度 ≦ 0.7% ( ≦ 12 I-UNIT ) (RMK00583) | 訂單:2501EFE003/014 CG2 <生產備註> 事項如下 . 鍍鋅表面不可有鋅痕、壓痕、凹陷、及刮傷 、應變痕等。 (RMK00054) . 此經銷商保證平均厚度在1/2厚度公差內，厚度量測NG時，如單位長度符合範圍，請放行 (RMK00402) . 此客戶有保證 全板形 急峻度 ≦ 0.7% ( ≦ 12 I-UNIT ) (RMK00583) | 訂單:2501EFE003/014 CC1 <生產備註> 事項如下 . 正面面漆(20U)及正面總膜厚(25U)要求管制90%以上之膜厚,未達標準降級. (RMK00054) . 若背面面漆(20U)及背面總膜厚(25U)時要求管制90%以上之膜厚,未達標準降級 (RMK00054) . 面漆=18U(90%)~請購基準22U(110%),標準板總膜厚=5+20U(100%面漆). (RMK00054) . 30CM*全寬*留1塊給LAB及1塊給塗料商, (RMK00054) . 【色差】1.1.此客戶對目視色差要求較高,請依限度樣本進行目視色差管制★--->發生過訴賠 (RMK00248) . 【色差】1.2.若針對特殊顏色需特別管理時，請品檢忽略1.1.的規定以特別規定為主 (RMK00248) . 此經銷商保證平均厚度在1/2厚度公差內，厚度量測NG時，如單位長度符合範圍，請放行 (RMK00402) . 【捲取】注意！本單為直立式包裝。禁用STAGGER捲取送包裝！送RCL重處理例外。 (RMK00512) . 此客戶有保證 全板形 急峻度 ≦ 0.7% ( ≦ 12 I-UNIT ) (RMK00583) | 訂單:2501EFE003/014 CC2 <生產備註> 事項如下 . 正面面漆(20U)及正面總膜厚(25U)要求管制90%以上之膜厚,未達標準降級. (RMK00054) . 若背面面漆(20U)及背面總膜厚(25U)時要求管制90%以上之膜厚,未達標準降級 (RMK00054) . 面漆=18U(90%)~請購基準22U(110%),標準板總膜厚=5+20U(100%面漆). (RMK00054) . 30CM*全寬*留1塊給LAB及1塊給塗料商, (RMK00054) . 【色差】1.1.此客戶對目視色差要求較高,請依限度樣本進行目視色差管制★--->發生過訴賠 (RMK00248) . 【色差】1.2.若針對特殊顏色需特別管理時，請品檢忽略1.1.的規定以特別規定為主 (RMK00248) . 此經銷商保證平均厚度在1/2厚度公差內，厚度量測NG時，如單位長度符合範圍，請放行 (RMK00402) . 【捲取】注意！本單為直立式包裝。禁用STAGGER捲取送包裝！送RCL重處理例外。 (RMK00512) . 此客戶有保證 全板形 急峻度 ≦ 0.7% ( ≦ 12 I-UNIT ) (RMK00583) | 訂單:2501EFE003/014 RCL <生產備註> 事項如下 . 【捲取】注意！本單為直立式包裝。禁用STAGGER捲取送包裝！送RCL重處理例外。 (RMK00512) | 訂單:2501EFE003/014 CCPK 無 <生產備註> 事項 | 訂單:2501EFE003/014 CGQC 無 <品檢備註> 事項 | 訂單:2501EFE003/014 CCQC <品檢備註> 事項如下 . 【色差】1.1.此客戶對目視色差要求較高,請依限度樣本進行目視色差管制★--->發生過訴賠 (RMK00248) . 【色差】1.2.若針對特殊顏色需特別管理時，請品檢忽略1.1.的規定以特別規定為主 (RMK00248) . 【捲取】注意！本單為直立式包裝。禁用STAGGER捲取送包裝！送RCL重處理例外。 (RMK00512) | 訂單:2501EFE003/014 TOL 無 <生產備註> 事項 |  | 訂單 2501EFE003/014 修改記錄如下: 20241105 13:11:25 (06023) 退火碼: >> S1, 用途碼: >> COG003, 背面標示: >> S000, 訂單背面顏色(五碼): >> BW73Z, 背面漆膜厚: >> NOM, 背面漆塗漆型式幾塗幾烤: >> 2, 鉻酸鹽: >> Z, 訂單厚度: >> 0.02, 訂單重: >> 40, 重量容許率(下限): >> 10, 重量容許率(上限): >> 10, 訂單寬度: >> 48, 鍍製方式: >> AC, 鋼捲內徑: >> 508, 鋼捲下限重: >> 3, 鋼捲上限重: >> 4.5, 壓花條件碼: >> -, 表面花紋: >> R, 綠色識別碼: >> -, 印刷輥號: >> -, 產品代碼: >> PPGL, 皮膜碼: >> -, 單位別: >> I, 油品種類: >> Z, 塗油量: >> Z, 包裝代碼: >> E0 , 保護膜碼: >> -, 客戶試片取樣型式: >> -, 調質碼: >> S, 套筒碼: >> P , 規格: >> A792SSGR33, 製造標準: >> ASTM, 表面處理劑種類: >> Z, 表面處理劑塗佈量: >> Z, 伸長率測試: >> N, 硬度測試碼: >> N, 抗拉強度測試: >> N, 降伏強度測試: >> N, 厚度變異: >> 0, 訂單正面顏色(五碼): >> SBH16, 正面漆膜厚: >> 25, 正面漆塗漆型式幾塗幾烤: >> 2, 修邊碼: >> Y, 重量碼: >> AW, 鋼捲捲向: >> O, 鍍層碼: >> AZ50, | F:保證1/2 ASTM 厚度公差
PPGL | 2501EFE003/015 |  | 1. 製造標準為MS、ASTM或銷新加坡之訂單，若無技術指定優先用料，請優先使用國內料，勿使用ANFEN (OFP00406)-{.不符.} | 1. 製造標準為MS、ASTM或銷新加坡之訂單，若無技術指定優先用料，請優先使用國內料，勿使用ANFEN (OFP00406)-{.不符.} 2. 【提醒】！本單為直立式包裝，嚴禁鍍鋅或烤漆後以STAGGER捲取 (OFP00451)-{.不符.} 3. ※超耐候一系列用途要確認是否有英制公差需求，有英制公差需求時選配碼用ON027※ (OFP00680)-{.不符.} 4. 此經銷商有簽訂1/2厚度公差保證(無厚度變異),請調整冷軋與鍍鋅厚度公差管制範圍. 保證 ASTM 厚度公差 (OFP00180)-{.不符.} | 訂單:2501EFE003/015 CPL <生產備註> 事項如下 . 除HGI/ HGL 訂單邊緣不噴油. 其餘皆側緣噴油 (RMK00285) | 訂單:2501EFE003/015 CR1 <生產備註> 事項如下 . 此經銷商保證平均厚度在1/2厚度公差內，厚度量測NG時，如單位長度符合範圍，請放行 (RMK00402) . 此客戶有保證 全板形 急峻度 ≦ 0.7% ( ≦ 12 I-UNIT ) (RMK00583) | 訂單:2501EFE003/015 CR2 <生產備註> 事項如下 . 此經銷商保證平均厚度在1/2厚度公差內，厚度量測NG時，如單位長度符合範圍，請放行 (RMK00402) . 此客戶有保證 全板形 急峻度 ≦ 0.7% ( ≦ 12 I-UNIT ) (RMK00583) | 訂單:2501EFE003/015 CG1 <生產備註> 事項如下 . 鍍鋅表面不可有鋅痕、壓痕、凹陷、及刮傷 、應變痕等。 (RMK00054) . 此經銷商保證平均厚度在1/2厚度公差內，厚度量測NG時，如單位長度符合範圍，請放行 (RMK00402) . 此客戶有保證 全板形 急峻度 ≦ 0.7% ( ≦ 12 I-UNIT ) (RMK00583) | 訂單:2501EFE003/015 CG2 <生產備註> 事項如下 . 鍍鋅表面不可有鋅痕、壓痕、凹陷、及刮傷 、應變痕等。 (RMK00054) . 此經銷商保證平均厚度在1/2厚度公差內，厚度量測NG時，如單位長度符合範圍，請放行 (RMK00402) . 此客戶有保證 全板形 急峻度 ≦ 0.7% ( ≦ 12 I-UNIT ) (RMK00583) | 訂單:2501EFE003/015 CC1 <生產備註> 事項如下 . 正面面漆(20U)及正面總膜厚(25U)要求管制90%以上之膜厚,未達標準降級. (RMK00054) . 若背面面漆(20U)及背面總膜厚(25U)時要求管制90%以上之膜厚,未達標準降級 (RMK00054) . 面漆=18U(90%)~請購基準22U(110%),標準板總膜厚=5+20U(100%面漆). (RMK00054) . 30CM*全寬*留1塊給LAB及1塊給塗料商, (RMK00054) . 【色差】1.1.此客戶對目視色差要求較高,請依限度樣本進行目視色差管制★--->發生過訴賠 (RMK00248) . 【色差】1.2.若針對特殊顏色需特別管理時，請品檢忽略1.1.的規定以特別規定為主 (RMK00248) . 此經銷商保證平均厚度在1/2厚度公差內，厚度量測NG時，如單位長度符合範圍，請放行 (RMK00402) . 【捲取】注意！本單為直立式包裝。禁用STAGGER捲取送包裝！送RCL重處理例外。 (RMK00512) . 此客戶有保證 全板形 急峻度 ≦ 0.7% ( ≦ 12 I-UNIT ) (RMK00583) | 訂單:2501EFE003/015 CC2 <生產備註> 事項如下 . 正面面漆(20U)及正面總膜厚(25U)要求管制90%以上之膜厚,未達標準降級. (RMK00054) . 若背面面漆(20U)及背面總膜厚(25U)時要求管制90%以上之膜厚,未達標準降級 (RMK00054) . 面漆=18U(90%)~請購基準22U(110%),標準板總膜厚=5+20U(100%面漆). (RMK00054) . 30CM*全寬*留1塊給LAB及1塊給塗料商, (RMK00054) . 【色差】1.1.此客戶對目視色差要求較高,請依限度樣本進行目視色差管制★--->發生過訴賠 (RMK00248) . 【色差】1.2.若針對特殊顏色需特別管理時，請品檢忽略1.1.的規定以特別規定為主 (RMK00248) . 此經銷商保證平均厚度在1/2厚度公差內，厚度量測NG時，如單位長度符合範圍，請放行 (RMK00402) . 【捲取】注意！本單為直立式包裝。禁用STAGGER捲取送包裝！送RCL重處理例外。 (RMK00512) . 此客戶有保證 全板形 急峻度 ≦ 0.7% ( ≦ 12 I-UNIT ) (RMK00583) | 訂單:2501EFE003/015 RCL <生產備註> 事項如下 . 【捲取】注意！本單為直立式包裝。禁用STAGGER捲取送包裝！送RCL重處理例外。 (RMK00512) | 訂單:2501EFE003/015 CCPK 無 <生產備註> 事項 | 訂單:2501EFE003/015 CGQC 無 <品檢備註> 事項 | 訂單:2501EFE003/015 CCQC <品檢備註> 事項如下 . 【色差】1.1.此客戶對目視色差要求較高,請依限度樣本進行目視色差管制★--->發生過訴賠 (RMK00248) . 【色差】1.2.若針對特殊顏色需特別管理時，請品檢忽略1.1.的規定以特別規定為主 (RMK00248) . 【捲取】注意！本單為直立式包裝。禁用STAGGER捲取送包裝！送RCL重處理例外。 (RMK00512) | 訂單:2501EFE003/015 TOL 無 <生產備註> 事項 |  | 訂單 2501EFE003/015 修改記錄如下: 20241105 13:11:39 (06023) 退火碼: >> S1, 用途碼: >> COG003, 背面標示: >> S000, 訂單背面顏色(五碼): >> BW73Z, 背面漆膜厚: >> NOM, 背面漆塗漆型式幾塗幾烤: >> 2, 鉻酸鹽: >> Z, 訂單厚度: >> 0.02, 訂單重: >> 80, 重量容許率(下限): >> 10, 重量容許率(上限): >> 10, 訂單寬度: >> 48, 鍍製方式: >> AC, 鋼捲內徑: >> 508, 鋼捲下限重: >> 3, 鋼捲上限重: >> 4.5, 壓花條件碼: >> -, 表面花紋: >> R, 綠色識別碼: >> -, 印刷輥號: >> -, 產品代碼: >> PPGL, 皮膜碼: >> -, 單位別: >> I, 油品種類: >> Z, 塗油量: >> Z, 包裝代碼: >> E0 , 保護膜碼: >> -, 客戶試片取樣型式: >> -, 調質碼: >> S, 套筒碼: >> P , 規格: >> A792SSGR33, 製造標準: >> ASTM, 表面處理劑種類: >> Z, 表面處理劑塗佈量: >> Z, 伸長率測試: >> N, 硬度測試碼: >> N, 抗拉強度測試: >> N, 降伏強度測試: >> N, 厚度變異: >> 0, 訂單正面顏色(五碼): >> SBH78, 正面漆膜厚: >> 25, 正面漆塗漆型式幾塗幾烤: >> 2, 修邊碼: >> Y, 重量碼: >> AW, 鋼捲捲向: >> O, 鍍層碼: >> AZ50, | F:保證1/2 ASTM 厚度公差
PPGL | 2501EFE003/016 |  | 1. 製造標準為MS、ASTM或銷新加坡之訂單，若無技術指定優先用料，請優先使用國內料，勿使用ANFEN (OFP00406)-{.不符.} | 1. 製造標準為MS、ASTM或銷新加坡之訂單，若無技術指定優先用料，請優先使用國內料，勿使用ANFEN (OFP00406)-{.不符.} 2. 【提醒】！本單為直立式包裝，嚴禁鍍鋅或烤漆後以STAGGER捲取 (OFP00451)-{.不符.} 3. ※超耐候一系列用途要確認是否有英制公差需求，有英制公差需求時選配碼用ON027※ (OFP00680)-{.不符.} 4. 此經銷商有簽訂1/2厚度公差保證(無厚度變異),請調整冷軋與鍍鋅厚度公差管制範圍. 保證 ASTM 厚度公差 (OFP00180)-{.不符.} | 訂單:2501EFE003/016 CPL <生產備註> 事項如下 . 除HGI/ HGL 訂單邊緣不噴油. 其餘皆側緣噴油 (RMK00285) | 訂單:2501EFE003/016 CR1 <生產備註> 事項如下 . 此經銷商保證平均厚度在1/2厚度公差內，厚度量測NG時，如單位長度符合範圍，請放行 (RMK00402) . 此客戶有保證 全板形 急峻度 ≦ 0.7% ( ≦ 12 I-UNIT ) (RMK00583) | 訂單:2501EFE003/016 CR2 <生產備註> 事項如下 . 此經銷商保證平均厚度在1/2厚度公差內，厚度量測NG時，如單位長度符合範圍，請放行 (RMK00402) . 此客戶有保證 全板形 急峻度 ≦ 0.7% ( ≦ 12 I-UNIT ) (RMK00583) | 訂單:2501EFE003/016 CG1 <生產備註> 事項如下 . 鍍鋅表面不可有鋅痕、壓痕、凹陷、及刮傷 、應變痕等。 (RMK00054) . 此經銷商保證平均厚度在1/2厚度公差內，厚度量測NG時，如單位長度符合範圍，請放行 (RMK00402) . 此客戶有保證 全板形 急峻度 ≦ 0.7% ( ≦ 12 I-UNIT ) (RMK00583) | 訂單:2501EFE003/016 CG2 <生產備註> 事項如下 . 鍍鋅表面不可有鋅痕、壓痕、凹陷、及刮傷 、應變痕等。 (RMK00054) . 此經銷商保證平均厚度在1/2厚度公差內，厚度量測NG時，如單位長度符合範圍，請放行 (RMK00402) . 此客戶有保證 全板形 急峻度 ≦ 0.7% ( ≦ 12 I-UNIT ) (RMK00583) | 訂單:2501EFE003/016 CC1 <生產備註> 事項如下 . 正面面漆(20U)及正面總膜厚(25U)要求管制90%以上之膜厚,未達標準降級. (RMK00054) . 若背面面漆(20U)及背面總膜厚(25U)時要求管制90%以上之膜厚,未達標準降級 (RMK00054) . 面漆=18U(90%)~請購基準22U(110%),標準板總膜厚=5+20U(100%面漆). (RMK00054) . 30CM*全寬*留1塊給LAB及1塊給塗料商, (RMK00054) . 【色差】1.1.此客戶對目視色差要求較高,請依限度樣本進行目視色差管制★--->發生過訴賠 (RMK00248) . 【色差】1.2.若針對特殊顏色需特別管理時，請品檢忽略1.1.的規定以特別規定為主 (RMK00248) . 此經銷商保證平均厚度在1/2厚度公差內，厚度量測NG時，如單位長度符合範圍，請放行 (RMK00402) . 【捲取】注意！本單為直立式包裝。禁用STAGGER捲取送包裝！送RCL重處理例外。 (RMK00512) . 此客戶有保證 全板形 急峻度 ≦ 0.7% ( ≦ 12 I-UNIT ) (RMK00583) | 訂單:2501EFE003/016 CC2 <生產備註> 事項如下 . 正面面漆(20U)及正面總膜厚(25U)要求管制90%以上之膜厚,未達標準降級. (RMK00054) . 若背面面漆(20U)及背面總膜厚(25U)時要求管制90%以上之膜厚,未達標準降級 (RMK00054) . 面漆=18U(90%)~請購基準22U(110%),標準板總膜厚=5+20U(100%面漆). (RMK00054) . 30CM*全寬*留1塊給LAB及1塊給塗料商, (RMK00054) . 【色差】1.1.此客戶對目視色差要求較高,請依限度樣本進行目視色差管制★--->發生過訴賠 (RMK00248) . 【色差】1.2.若針對特殊顏色需特別管理時，請品檢忽略1.1.的規定以特別規定為主 (RMK00248) . 此經銷商保證平均厚度在1/2厚度公差內，厚度量測NG時，如單位長度符合範圍，請放行 (RMK00402) . 【捲取】注意！本單為直立式包裝。禁用STAGGER捲取送包裝！送RCL重處理例外。 (RMK00512) . 此客戶有保證 全板形 急峻度 ≦ 0.7% ( ≦ 12 I-UNIT ) (RMK00583) | 訂單:2501EFE003/016 RCL <生產備註> 事項如下 . 【捲取】注意！本單為直立式包裝。禁用STAGGER捲取送包裝！送RCL重處理例外。 (RMK00512) | 訂單:2501EFE003/016 CCPK 無 <生產備註> 事項 | 訂單:2501EFE003/016 CGQC 無 <品檢備註> 事項 | 訂單:2501EFE003/016 CCQC <品檢備註> 事項如下 . 【色差】1.1.此客戶對目視色差要求較高,請依限度樣本進行目視色差管制★--->發生過訴賠 (RMK00248) . 【色差】1.2.若針對特殊顏色需特別管理時，請品檢忽略1.1.的規定以特別規定為主 (RMK00248) . 【捲取】注意！本單為直立式包裝。禁用STAGGER捲取送包裝！送RCL重處理例外。 (RMK00512) | 訂單:2501EFE003/016 TOL 無 <生產備註> 事項 |  | 訂單 2501EFE003/016 修改記錄如下: 20241105 13:11:46 (06023) 退火碼: >> S1, 用途碼: >> COG003, 背面標示: >> S000, 訂單背面顏色(五碼): >> BW73Z, 背面漆膜厚: >> NOM, 背面漆塗漆型式幾塗幾烤: >> 2, 鉻酸鹽: >> Z, 訂單厚度: >> 0.02, 訂單重: >> 40, 重量容許率(下限): >> 10, 重量容許率(上限): >> 10, 訂單寬度: >> 48, 鍍製方式: >> AC, 鋼捲內徑: >> 508, 鋼捲下限重: >> 3, 鋼捲上限重: >> 4.5, 壓花條件碼: >> -, 表面花紋: >> R, 綠色識別碼: >> -, 印刷輥號: >> -, 產品代碼: >> PPGL, 皮膜碼: >> -, 單位別: >> I, 油品種類: >> Z, 塗油量: >> Z, 包裝代碼: >> E0 , 保護膜碼: >> -, 客戶試片取樣型式: >> -, 調質碼: >> S, 套筒碼: >> P , 規格: >> A792SSGR33, 製造標準: >> ASTM, 表面處理劑種類: >> Z, 表面處理劑塗佈量: >> Z, 伸長率測試: >> N, 硬度測試碼: >> N, 抗拉強度測試: >> N, 降伏強度測試: >> N, 厚度變異: >> 0, 訂單正面顏色(五碼): >> SBG40, 正面漆膜厚: >> 25, 正面漆塗漆型式幾塗幾烤: >> 2, 修邊碼: >> Y, 重量碼: >> AW, 鋼捲捲向: >> O, 鍍層碼: >> AZ50, | F:保證1/2 ASTM 厚度公差
PPGL | 2501EFE003/017 |  | 1. 製造標準為MS、ASTM或銷新加坡之訂單，若無技術指定優先用料，請優先使用國內料，勿使用ANFEN (OFP00406)-{.不符.} | 1. 製造標準為MS、ASTM或銷新加坡之訂單，若無技術指定優先用料，請優先使用國內料，勿使用ANFEN (OFP00406)-{.不符.} 2. 【提醒】！本單為直立式包裝，嚴禁鍍鋅或烤漆後以STAGGER捲取 (OFP00451)-{.不符.} 3. ※超耐候一系列用途要確認是否有英制公差需求，有英制公差需求時選配碼用ON027※ (OFP00680)-{.不符.} 4. 此經銷商有簽訂1/2厚度公差保證(無厚度變異),請調整冷軋與鍍鋅厚度公差管制範圍. 保證 ASTM 厚度公差 (OFP00180)-{.不符.} | 訂單:2501EFE003/017 CPL <生產備註> 事項如下 . 除HGI/ HGL 訂單邊緣不噴油. 其餘皆側緣噴油 (RMK00285) | 訂單:2501EFE003/017 CR1 <生產備註> 事項如下 . 此經銷商保證平均厚度在1/2厚度公差內，厚度量測NG時，如單位長度符合範圍，請放行 (RMK00402) . 此客戶有保證 全板形 急峻度 ≦ 0.7% ( ≦ 12 I-UNIT ) (RMK00583) | 訂單:2501EFE003/017 CR2 <生產備註> 事項如下 . 此經銷商保證平均厚度在1/2厚度公差內，厚度量測NG時，如單位長度符合範圍，請放行 (RMK00402) . 此客戶有保證 全板形 急峻度 ≦ 0.7% ( ≦ 12 I-UNIT ) (RMK00583) | 訂單:2501EFE003/017 CG1 <生產備註> 事項如下 . 鍍鋅表面不可有鋅痕、壓痕、凹陷、及刮傷 、應變痕等。 (RMK00054) . 此經銷商保證平均厚度在1/2厚度公差內，厚度量測NG時，如單位長度符合範圍，請放行 (RMK00402) . 此客戶有保證 全板形 急峻度 ≦ 0.7% ( ≦ 12 I-UNIT ) (RMK00583) | 訂單:2501EFE003/017 CG2 <生產備註> 事項如下 . 鍍鋅表面不可有鋅痕、壓痕、凹陷、及刮傷 、應變痕等。 (RMK00054) . 此經銷商保證平均厚度在1/2厚度公差內，厚度量測NG時，如單位長度符合範圍，請放行 (RMK00402) . 此客戶有保證 全板形 急峻度 ≦ 0.7% ( ≦ 12 I-UNIT ) (RMK00583) | 訂單:2501EFE003/017 CC1 <生產備註> 事項如下 . 正面面漆(20U)及正面總膜厚(25U)要求管制90%以上之膜厚,未達標準降級. (RMK00054) . 若背面面漆(20U)及背面總膜厚(25U)時要求管制90%以上之膜厚,未達標準降級 (RMK00054) . 面漆=18U(90%)~請購基準22U(110%),標準板總膜厚=5+20U(100%面漆). (RMK00054) . 30CM*全寬*留1塊給LAB及1塊給塗料商, (RMK00054) . 【色差】1.1.此客戶對目視色差要求較高,請依限度樣本進行目視色差管制★--->發生過訴賠 (RMK00248) . 【色差】1.2.若針對特殊顏色需特別管理時，請品檢忽略1.1.的規定以特別規定為主 (RMK00248) . 此經銷商保證平均厚度在1/2厚度公差內，厚度量測NG時，如單位長度符合範圍，請放行 (RMK00402) . 【捲取】注意！本單為直立式包裝。禁用STAGGER捲取送包裝！送RCL重處理例外。 (RMK00512) . 此客戶有保證 全板形 急峻度 ≦ 0.7% ( ≦ 12 I-UNIT ) (RMK00583) | 訂單:2501EFE003/017 CC2 <生產備註> 事項如下 . 正面面漆(20U)及正面總膜厚(25U)要求管制90%以上之膜厚,未達標準降級. (RMK00054) . 若背面面漆(20U)及背面總膜厚(25U)時要求管制90%以上之膜厚,未達標準降級 (RMK00054) . 面漆=18U(90%)~請購基準22U(110%),標準板總膜厚=5+20U(100%面漆). (RMK00054) . 30CM*全寬*留1塊給LAB及1塊給塗料商, (RMK00054) . 【色差】1.1.此客戶對目視色差要求較高,請依限度樣本進行目視色差管制★--->發生過訴賠 (RMK00248) . 【色差】1.2.若針對特殊顏色需特別管理時，請品檢忽略1.1.的規定以特別規定為主 (RMK00248) . 此經銷商保證平均厚度在1/2厚度公差內，厚度量測NG時，如單位長度符合範圍，請放行 (RMK00402) . 【捲取】注意！本單為直立式包裝。禁用STAGGER捲取送包裝！送RCL重處理例外。 (RMK00512) . 此客戶有保證 全板形 急峻度 ≦ 0.7% ( ≦ 12 I-UNIT ) (RMK00583) | 訂單:2501EFE003/017 RCL <生產備註> 事項如下 . 【捲取】注意！本單為直立式包裝。禁用STAGGER捲取送包裝！送RCL重處理例外。 (RMK00512) | 訂單:2501EFE003/017 CCPK 無 <生產備註> 事項 | 訂單:2501EFE003/017 CGQC 無 <品檢備註> 事項 | 訂單:2501EFE003/017 CCQC <品檢備註> 事項如下 . 【色差】1.1.此客戶對目視色差要求較高,請依限度樣本進行目視色差管制★--->發生過訴賠 (RMK00248) . 【色差】1.2.若針對特殊顏色需特別管理時，請品檢忽略1.1.的規定以特別規定為主 (RMK00248) . 【捲取】注意！本單為直立式包裝。禁用STAGGER捲取送包裝！送RCL重處理例外。 (RMK00512) | 訂單:2501EFE003/017 TOL 無 <生產備註> 事項 |  | 訂單 2501EFE003/017 修改記錄如下: 20241105 13:11:53 (06023) 退火碼: >> S1, 用途碼: >> COG003, 背面標示: >> S000, 訂單背面顏色(五碼): >> BW73Z, 背面漆膜厚: >> NOM, 背面漆塗漆型式幾塗幾烤: >> 2, 鉻酸鹽: >> Z, 訂單厚度: >> 0.02, 訂單重: >> 40, 重量容許率(下限): >> 10, 重量容許率(上限): >> 10, 訂單寬度: >> 48, 鍍製方式: >> AC, 鋼捲內徑: >> 508, 鋼捲下限重: >> 3, 鋼捲上限重: >> 4.5, 壓花條件碼: >> -, 表面花紋: >> R, 綠色識別碼: >> -, 印刷輥號: >> -, 產品代碼: >> PPGL, 皮膜碼: >> -, 單位別: >> I, 油品種類: >> Z, 塗油量: >> Z, 包裝代碼: >> E0 , 保護膜碼: >> -, 客戶試片取樣型式: >> -, 調質碼: >> S, 套筒碼: >> P , 規格: >> A792SSGR33, 製造標準: >> ASTM, 表面處理劑種類: >> Z, 表面處理劑塗佈量: >> Z, 伸長率測試: >> N, 硬度測試碼: >> N, 抗拉強度測試: >> N, 降伏強度測試: >> N, 厚度變異: >> 0, 訂單正面顏色(五碼): >> SLH46, 正面漆膜厚: >> 25, 正面漆塗漆型式幾塗幾烤: >> 2, 修邊碼: >> Y, 重量碼: >> AW, 鋼捲捲向: >> O, 鍍層碼: >> AZ50, | F:保證1/2 ASTM 厚度公差
PPGL | 2501EFE003/018 |  | 1. 製造標準為MS、ASTM或銷新加坡之訂單，若無技術指定優先用料，請優先使用國內料，勿使用ANFEN (OFP00406)-{.不符.} | 1. 製造標準為MS、ASTM或銷新加坡之訂單，若無技術指定優先用料，請優先使用國內料，勿使用ANFEN (OFP00406)-{.不符.} 2. 【提醒】！本單為直立式包裝，嚴禁鍍鋅或烤漆後以STAGGER捲取 (OFP00451)-{.不符.} 3. ※超耐候一系列用途要確認是否有英制公差需求，有英制公差需求時選配碼用ON027※ (OFP00680)-{.不符.} 4. 此經銷商有簽訂1/2厚度公差保證(無厚度變異),請調整冷軋與鍍鋅厚度公差管制範圍. 保證 ASTM 厚度公差 (OFP00180)-{.不符.} | 訂單:2501EFE003/018 CPL <生產備註> 事項如下 . 除HGI/ HGL 訂單邊緣不噴油. 其餘皆側緣噴油 (RMK00285) | 訂單:2501EFE003/018 CR1 <生產備註> 事項如下 . 此經銷商保證平均厚度在1/2厚度公差內，厚度量測NG時，如單位長度符合範圍，請放行 (RMK00402) . 此客戶有保證 全板形 急峻度 ≦ 0.7% ( ≦ 12 I-UNIT ) (RMK00583) | 訂單:2501EFE003/018 CR2 <生產備註> 事項如下 . 此經銷商保證平均厚度在1/2厚度公差內，厚度量測NG時，如單位長度符合範圍，請放行 (RMK00402) . 此客戶有保證 全板形 急峻度 ≦ 0.7% ( ≦ 12 I-UNIT ) (RMK00583) | 訂單:2501EFE003/018 CG1 <生產備註> 事項如下 . 鍍鋅表面不可有鋅痕、壓痕、凹陷、及刮傷 、應變痕等。 (RMK00054) . 此經銷商保證平均厚度在1/2厚度公差內，厚度量測NG時，如單位長度符合範圍，請放行 (RMK00402) . 此客戶有保證 全板形 急峻度 ≦ 0.7% ( ≦ 12 I-UNIT ) (RMK00583) | 訂單:2501EFE003/018 CG2 <生產備註> 事項如下 . 鍍鋅表面不可有鋅痕、壓痕、凹陷、及刮傷 、應變痕等。 (RMK00054) . 此經銷商保證平均厚度在1/2厚度公差內，厚度量測NG時，如單位長度符合範圍，請放行 (RMK00402) . 此客戶有保證 全板形 急峻度 ≦ 0.7% ( ≦ 12 I-UNIT ) (RMK00583) | 訂單:2501EFE003/018 CC1 <生產備註> 事項如下 . 正面面漆(20U)及正面總膜厚(25U)要求管制90%以上之膜厚,未達標準降級. (RMK00054) . 若背面面漆(20U)及背面總膜厚(25U)時要求管制90%以上之膜厚,未達標準降級 (RMK00054) . 面漆=18U(90%)~請購基準22U(110%),標準板總膜厚=5+20U(100%面漆). (RMK00054) . 30CM*全寬*留1塊給LAB及1塊給塗料商, (RMK00054) . 【色差】1.1.此客戶對目視色差要求較高,請依限度樣本進行目視色差管制★--->發生過訴賠 (RMK00248) . 【色差】1.2.若針對特殊顏色需特別管理時，請品檢忽略1.1.的規定以特別規定為主 (RMK00248) . 此經銷商保證平均厚度在1/2厚度公差內，厚度量測NG時，如單位長度符合範圍，請放行 (RMK00402) . 【捲取】注意！本單為直立式包裝。禁用STAGGER捲取送包裝！送RCL重處理例外。 (RMK00512) . 此客戶有保證 全板形 急峻度 ≦ 0.7% ( ≦ 12 I-UNIT ) (RMK00583) | 訂單:2501EFE003/018 CC2 <生產備註> 事項如下 . 正面面漆(20U)及正面總膜厚(25U)要求管制90%以上之膜厚,未達標準降級. (RMK00054) . 若背面面漆(20U)及背面總膜厚(25U)時要求管制90%以上之膜厚,未達標準降級 (RMK00054) . 面漆=18U(90%)~請購基準22U(110%),標準板總膜厚=5+20U(100%面漆). (RMK00054) . 30CM*全寬*留1塊給LAB及1塊給塗料商, (RMK00054) . 【色差】1.1.此客戶對目視色差要求較高,請依限度樣本進行目視色差管制★--->發生過訴賠 (RMK00248) . 【色差】1.2.若針對特殊顏色需特別管理時，請品檢忽略1.1.的規定以特別規定為主 (RMK00248) . 此經銷商保證平均厚度在1/2厚度公差內，厚度量測NG時，如單位長度符合範圍，請放行 (RMK00402) . 【捲取】注意！本單為直立式包裝。禁用STAGGER捲取送包裝！送RCL重處理例外。 (RMK00512) . 此客戶有保證 全板形 急峻度 ≦ 0.7% ( ≦ 12 I-UNIT ) (RMK00583) | 訂單:2501EFE003/018 RCL <生產備註> 事項如下 . 【捲取】注意！本單為直立式包裝。禁用STAGGER捲取送包裝！送RCL重處理例外。 (RMK00512) | 訂單:2501EFE003/018 CCPK 無 <生產備註> 事項 | 訂單:2501EFE003/018 CGQC 無 <品檢備註> 事項 | 訂單:2501EFE003/018 CCQC <品檢備註> 事項如下 . 【色差】1.1.此客戶對目視色差要求較高,請依限度樣本進行目視色差管制★--->發生過訴賠 (RMK00248) . 【色差】1.2.若針對特殊顏色需特別管理時，請品檢忽略1.1.的規定以特別規定為主 (RMK00248) . 【捲取】注意！本單為直立式包裝。禁用STAGGER捲取送包裝！送RCL重處理例外。 (RMK00512) | 訂單:2501EFE003/018 TOL 無 <生產備註> 事項 |  | 訂單 2501EFE003/018 修改記錄如下: 20241105 13:12:00 (06023) 退火碼: >> S1, 用途碼: >> COG003, 背面標示: >> S000, 訂單背面顏色(五碼): >> BW73Z, 背面漆膜厚: >> NOM, 背面漆塗漆型式幾塗幾烤: >> 2, 鉻酸鹽: >> Z, 訂單厚度: >> 0.024, 訂單重: >> 40, 重量容許率(下限): >> 10, 重量容許率(上限): >> 10, 訂單寬度: >> 48, 鍍製方式: >> AC, 鋼捲內徑: >> 508, 鋼捲下限重: >> 3, 鋼捲上限重: >> 4.5, 壓花條件碼: >> -, 表面花紋: >> R, 綠色識別碼: >> -, 印刷輥號: >> -, 產品代碼: >> PPGL, 皮膜碼: >> -, 單位別: >> I, 油品種類: >> Z, 塗油量: >> Z, 包裝代碼: >> E0 , 保護膜碼: >> -, 客戶試片取樣型式: >> -, 調質碼: >> S, 套筒碼: >> P , 規格: >> A792SSGR33, 製造標準: >> ASTM, 表面處理劑種類: >> Z, 表面處理劑塗佈量: >> Z, 伸長率測試: >> N, 硬度測試碼: >> N, 抗拉強度測試: >> N, 降伏強度測試: >> N, 厚度變異: >> 0, 訂單正面顏色(五碼): >> SBH78, 正面漆膜厚: >> 25, 正面漆塗漆型式幾塗幾烤: >> 2, 修邊碼: >> Y, 重量碼: >> AW, 鋼捲捲向: >> O, 鍍層碼: >> AZ50, | F:保證1/2 ASTM 厚度公差
PPGL | 2501EFE003/019 |  | 1. 製造標準為MS、ASTM或銷新加坡之訂單，若無技術指定優先用料，請優先使用國內料，勿使用ANFEN (OFP00406)-{.不符.} | 1. 製造標準為MS、ASTM或銷新加坡之訂單，若無技術指定優先用料，請優先使用國內料，勿使用ANFEN (OFP00406)-{.不符.} 2. 【提醒】！本單為直立式包裝，嚴禁鍍鋅或烤漆後以STAGGER捲取 (OFP00451)-{.不符.} 3. ※超耐候一系列用途要確認是否有英制公差需求，有英制公差需求時選配碼用ON027※ (OFP00680)-{.不符.} 4. 此經銷商有簽訂1/2厚度公差保證(無厚度變異),請調整冷軋與鍍鋅厚度公差管制範圍. 保證 ASTM 厚度公差 (OFP00180)-{.不符.} | 訂單:2501EFE003/019 CPL <生產備註> 事項如下 . 除HGI/ HGL 訂單邊緣不噴油. 其餘皆側緣噴油 (RMK00285) | 訂單:2501EFE003/019 CR1 <生產備註> 事項如下 . 此經銷商保證平均厚度在1/2厚度公差內，厚度量測NG時，如單位長度符合範圍，請放行 (RMK00402) . 此客戶有保證 全板形 急峻度 ≦ 0.7% ( ≦ 12 I-UNIT ) (RMK00583) | 訂單:2501EFE003/019 CR2 <生產備註> 事項如下 . 此經銷商保證平均厚度在1/2厚度公差內，厚度量測NG時，如單位長度符合範圍，請放行 (RMK00402) . 此客戶有保證 全板形 急峻度 ≦ 0.7% ( ≦ 12 I-UNIT ) (RMK00583) | 訂單:2501EFE003/019 CG1 <生產備註> 事項如下 . 鍍鋅表面不可有鋅痕、壓痕、凹陷、及刮傷 、應變痕等。 (RMK00054) . 此經銷商保證平均厚度在1/2厚度公差內，厚度量測NG時，如單位長度符合範圍，請放行 (RMK00402) . 此客戶有保證 全板形 急峻度 ≦ 0.7% ( ≦ 12 I-UNIT ) (RMK00583) | 訂單:2501EFE003/019 CG2 <生產備註> 事項如下 . 鍍鋅表面不可有鋅痕、壓痕、凹陷、及刮傷 、應變痕等。 (RMK00054) . 此經銷商保證平均厚度在1/2厚度公差內，厚度量測NG時，如單位長度符合範圍，請放行 (RMK00402) . 此客戶有保證 全板形 急峻度 ≦ 0.7% ( ≦ 12 I-UNIT ) (RMK00583) | 訂單:2501EFE003/019 CC1 <生產備註> 事項如下 . 正面面漆(20U)及正面總膜厚(25U)要求管制90%以上之膜厚,未達標準降級. (RMK00054) . 若背面面漆(20U)及背面總膜厚(25U)時要求管制90%以上之膜厚,未達標準降級 (RMK00054) . 面漆=18U(90%)~請購基準22U(110%),標準板總膜厚=5+20U(100%面漆). (RMK00054) . 30CM*全寬*留1塊給LAB及1塊給塗料商, (RMK00054) . 【色差】1.1.此客戶對目視色差要求較高,請依限度樣本進行目視色差管制★--->發生過訴賠 (RMK00248) . 【色差】1.2.若針對特殊顏色需特別管理時，請品檢忽略1.1.的規定以特別規定為主 (RMK00248) . 此經銷商保證平均厚度在1/2厚度公差內，厚度量測NG時，如單位長度符合範圍，請放行 (RMK00402) . 【捲取】注意！本單為直立式包裝。禁用STAGGER捲取送包裝！送RCL重處理例外。 (RMK00512) . 【抽氣量】白色系在CC1生產時,FINISH抽氣量請設定250,如生產中發生色差b值異常升高,請股長再加大抽氣量因應 (RMK00560) . 此客戶有保證 全板形 急峻度 ≦ 0.7% ( ≦ 12 I-UNIT ) (RMK00583) | 訂單:2501EFE003/019 CC2 <生產備註> 事項如下 . 正面面漆(20U)及正面總膜厚(25U)要求管制90%以上之膜厚,未達標準降級. (RMK00054) . 若背面面漆(20U)及背面總膜厚(25U)時要求管制90%以上之膜厚,未達標準降級 (RMK00054) . 面漆=18U(90%)~請購基準22U(110%),標準板總膜厚=5+20U(100%面漆). (RMK00054) . 30CM*全寬*留1塊給LAB及1塊給塗料商, (RMK00054) . 【色差】1.1.此客戶對目視色差要求較高,請依限度樣本進行目視色差管制★--->發生過訴賠 (RMK00248) . 【色差】1.2.若針對特殊顏色需特別管理時，請品檢忽略1.1.的規定以特別規定為主 (RMK00248) . 此經銷商保證平均厚度在1/2厚度公差內，厚度量測NG時，如單位長度符合範圍，請放行 (RMK00402) . 【捲取】注意！本單為直立式包裝。禁用STAGGER捲取送包裝！送RCL重處理例外。 (RMK00512) . 【抽氣量】白色系在CC1生產時,FINISH抽氣量請設定250,如生產中發生色差b值異常升高,請股長再加大抽氣量因應 (RMK00560) . 此客戶有保證 全板形 急峻度 ≦ 0.7% ( ≦ 12 I-UNIT ) (RMK00583) | 訂單:2501EFE003/019 RCL <生產備註> 事項如下 . 【捲取】注意！本單為直立式包裝。禁用STAGGER捲取送包裝！送RCL重處理例外。 (RMK00512) | 訂單:2501EFE003/019 CCPK 無 <生產備註> 事項 | 訂單:2501EFE003/019 CGQC 無 <品檢備註> 事項 | 訂單:2501EFE003/019 CCQC <品檢備註> 事項如下 . 【色差】1.1.此客戶對目視色差要求較高,請依限度樣本進行目視色差管制★--->發生過訴賠 (RMK00248) . 【色差】1.2.若針對特殊顏色需特別管理時，請品檢忽略1.1.的規定以特別規定為主 (RMK00248) . 【捲取】注意！本單為直立式包裝。禁用STAGGER捲取送包裝！送RCL重處理例外。 (RMK00512) | 訂單:2501EFE003/019 TOL 無 <生產備註> 事項 |  | 訂單 2501EFE003/019 修改記錄如下: 20241105 13:12:07 (06023) 退火碼: >> S1, 用途碼: >> COG003, 背面標示: >> S000, 訂單背面顏色(五碼): >> BW73Z, 背面漆膜厚: >> NOM, 背面漆塗漆型式幾塗幾烤: >> 2, 鉻酸鹽: >> Z, 訂單厚度: >> 0.024, 訂單重: >> 40, 重量容許率(下限): >> 10, 重量容許率(上限): >> 10, 訂單寬度: >> 48, 鍍製方式: >> AC, 鋼捲內徑: >> 508, 鋼捲下限重: >> 3, 鋼捲上限重: >> 4.5, 壓花條件碼: >> -, 表面花紋: >> R, 綠色識別碼: >> -, 印刷輥號: >> -, 產品代碼: >> PPGL, 皮膜碼: >> -, 單位別: >> I, 油品種類: >> Z, 塗油量: >> Z, 包裝代碼: >> E0 , 保護膜碼: >> -, 客戶試片取樣型式: >> -, 調質碼: >> S, 套筒碼: >> P , 規格: >> A792SSGR33, 製造標準: >> ASTM, 表面處理劑種類: >> Z, 表面處理劑塗佈量: >> Z, 伸長率測試: >> N, 硬度測試碼: >> N, 抗拉強度測試: >> N, 降伏強度測試: >> N, 厚度變異: >> 0, 訂單正面顏色(五碼): >> SWH68, 正面漆膜厚: >> 25, 正面漆塗漆型式幾塗幾烤: >> 2, 修邊碼: >> Y, 重量碼: >> AW, 鋼捲捲向: >> O, 鍍層碼: >> AZ50, | F:保證1/2 ASTM 厚度公差
PPGL | 2501EFE003/020 |  | 1. 製造標準為MS、ASTM或銷新加坡之訂單，若無技術指定優先用料，請優先使用國內料，勿使用ANFEN (OFP00406)-{.不符.} | 1. 製造標準為MS、ASTM或銷新加坡之訂單，若無技術指定優先用料，請優先使用國內料，勿使用ANFEN (OFP00406)-{.不符.} 2. 【提醒】！本單為直立式包裝，嚴禁鍍鋅或烤漆後以STAGGER捲取 (OFP00451)-{.不符.} 3. ※超耐候一系列用途要確認是否有英制公差需求，有英制公差需求時選配碼用ON027※ (OFP00680)-{.不符.} 4. 此經銷商有簽訂1/2厚度公差保證(無厚度變異),請調整冷軋與鍍鋅厚度公差管制範圍. 保證 ASTM 厚度公差 (OFP00180)-{.不符.} | 訂單:2501EFE003/020 CPL <生產備註> 事項如下 . 除HGI/ HGL 訂單邊緣不噴油. 其餘皆側緣噴油 (RMK00285) | 訂單:2501EFE003/020 CR1 <生產備註> 事項如下 . 此經銷商保證平均厚度在1/2厚度公差內，厚度量測NG時，如單位長度符合範圍，請放行 (RMK00402) . 此客戶有保證 全板形 急峻度 ≦ 0.7% ( ≦ 12 I-UNIT ) (RMK00583) | 訂單:2501EFE003/020 CR2 <生產備註> 事項如下 . 此經銷商保證平均厚度在1/2厚度公差內，厚度量測NG時，如單位長度符合範圍，請放行 (RMK00402) . 此客戶有保證 全板形 急峻度 ≦ 0.7% ( ≦ 12 I-UNIT ) (RMK00583) | 訂單:2501EFE003/020 CG1 <生產備註> 事項如下 . 鍍鋅表面不可有鋅痕、壓痕、凹陷、及刮傷 、應變痕等。 (RMK00054) . 此經銷商保證平均厚度在1/2厚度公差內，厚度量測NG時，如單位長度符合範圍，請放行 (RMK00402) . 此客戶有保證 全板形 急峻度 ≦ 0.7% ( ≦ 12 I-UNIT ) (RMK00583) | 訂單:2501EFE003/020 CG2 <生產備註> 事項如下 . 鍍鋅表面不可有鋅痕、壓痕、凹陷、及刮傷 、應變痕等。 (RMK00054) . 此經銷商保證平均厚度在1/2厚度公差內，厚度量測NG時，如單位長度符合範圍，請放行 (RMK00402) . 此客戶有保證 全板形 急峻度 ≦ 0.7% ( ≦ 12 I-UNIT ) (RMK00583) | 訂單:2501EFE003/020 CC1 <生產備註> 事項如下 . 正面面漆(20U)及正面總膜厚(25U)要求管制90%以上之膜厚,未達標準降級. (RMK00054) . 若背面面漆(20U)及背面總膜厚(25U)時要求管制90%以上之膜厚,未達標準降級 (RMK00054) . 面漆=18U(90%)~請購基準22U(110%),標準板總膜厚=5+20U(100%面漆). (RMK00054) . 30CM*全寬*留1塊給LAB及1塊給塗料商, (RMK00054) . 【色差】1.1.此客戶對目視色差要求較高,請依限度樣本進行目視色差管制★--->發生過訴賠 (RMK00248) . 【色差】1.2.若針對特殊顏色需特別管理時，請品檢忽略1.1.的規定以特別規定為主 (RMK00248) . 此經銷商保證平均厚度在1/2厚度公差內，厚度量測NG時，如單位長度符合範圍，請放行 (RMK00402) . 【捲取】注意！本單為直立式包裝。禁用STAGGER捲取送包裝！送RCL重處理例外。 (RMK00512) . 此客戶有保證 全板形 急峻度 ≦ 0.7% ( ≦ 12 I-UNIT ) (RMK00583) | 訂單:2501EFE003/020 CC2 <生產備註> 事項如下 . 正面面漆(20U)及正面總膜厚(25U)要求管制90%以上之膜厚,未達標準降級. (RMK00054) . 若背面面漆(20U)及背面總膜厚(25U)時要求管制90%以上之膜厚,未達標準降級 (RMK00054) . 面漆=18U(90%)~請購基準22U(110%),標準板總膜厚=5+20U(100%面漆). (RMK00054) . 30CM*全寬*留1塊給LAB及1塊給塗料商, (RMK00054) . 【色差】1.1.此客戶對目視色差要求較高,請依限度樣本進行目視色差管制★--->發生過訴賠 (RMK00248) . 【色差】1.2.若針對特殊顏色需特別管理時，請品檢忽略1.1.的規定以特別規定為主 (RMK00248) . 此經銷商保證平均厚度在1/2厚度公差內，厚度量測NG時，如單位長度符合範圍，請放行 (RMK00402) . 【捲取】注意！本單為直立式包裝。禁用STAGGER捲取送包裝！送RCL重處理例外。 (RMK00512) . 此客戶有保證 全板形 急峻度 ≦ 0.7% ( ≦ 12 I-UNIT ) (RMK00583) | 訂單:2501EFE003/020 RCL <生產備註> 事項如下 . 【捲取】注意！本單為直立式包裝。禁用STAGGER捲取送包裝！送RCL重處理例外。 (RMK00512) | 訂單:2501EFE003/020 CCPK 無 <生產備註> 事項 | 訂單:2501EFE003/020 CGQC 無 <品檢備註> 事項 | 訂單:2501EFE003/020 CCQC <品檢備註> 事項如下 . 【色差】1.1.此客戶對目視色差要求較高,請依限度樣本進行目視色差管制★--->發生過訴賠 (RMK00248) . 【色差】1.2.若針對特殊顏色需特別管理時，請品檢忽略1.1.的規定以特別規定為主 (RMK00248) . 【捲取】注意！本單為直立式包裝。禁用STAGGER捲取送包裝！送RCL重處理例外。 (RMK00512) | 訂單:2501EFE003/020 TOL 無 <生產備註> 事項 |  | 訂單 2501EFE003/020 修改記錄如下: 20241105 13:12:15 (06023) 退火碼: >> S1, 用途碼: >> COG003, 背面標示: >> S000, 訂單背面顏色(五碼): >> BW73Z, 背面漆膜厚: >> NOM, 背面漆塗漆型式幾塗幾烤: >> 2, 鉻酸鹽: >> Z, 訂單厚度: >> 0.024, 訂單重: >> 20, 重量容許率(下限): >> 10, 重量容許率(上限): >> 10, 訂單寬度: >> 48, 鍍製方式: >> AC, 鋼捲內徑: >> 508, 鋼捲下限重: >> 3, 鋼捲上限重: >> 4.5, 壓花條件碼: >> -, 表面花紋: >> R, 綠色識別碼: >> -, 印刷輥號: >> -, 產品代碼: >> PPGL, 皮膜碼: >> -, 單位別: >> I, 油品種類: >> Z, 塗油量: >> Z, 包裝代碼: >> E0 , 保護膜碼: >> -, 客戶試片取樣型式: >> -, 調質碼: >> S, 套筒碼: >> P , 規格: >> A792SSGR33, 製造標準: >> ASTM, 表面處理劑種類: >> Z, 表面處理劑塗佈量: >> Z, 伸長率測試: >> N, 硬度測試碼: >> N, 抗拉強度測試: >> N, 降伏強度測試: >> N, 厚度變異: >> 0, 訂單正面顏色(五碼): >> SBH87, 正面漆膜厚: >> 25, 正面漆塗漆型式幾塗幾烤: >> 2, 修邊碼: >> Y, 重量碼: >> AW, 鋼捲捲向: >> O, 鍍層碼: >> AZ50, | F:保證1/2 ASTM 厚度公差
PPGL | 2501EFE003/021 |  | 1. 製造標準為MS、ASTM或銷新加坡之訂單，若無技術指定優先用料，請優先使用國內料，勿使用ANFEN (OFP00406)-{.不符.} | 1. 製造標準為MS、ASTM或銷新加坡之訂單，若無技術指定優先用料，請優先使用國內料，勿使用ANFEN (OFP00406)-{.不符.} 2. 【提醒】！本單為直立式包裝，嚴禁鍍鋅或烤漆後以STAGGER捲取 (OFP00451)-{.不符.} 3. ※超耐候一系列用途要確認是否有英制公差需求，有英制公差需求時選配碼用ON027※ (OFP00680)-{.不符.} 4. 此經銷商有簽訂1/2厚度公差保證(無厚度變異),請調整冷軋與鍍鋅厚度公差管制範圍. 保證 ASTM 厚度公差 (OFP00180)-{.不符.} | 訂單:2501EFE003/021 CPL <生產備註> 事項如下 . 除HGI/ HGL 訂單邊緣不噴油. 其餘皆側緣噴油 (RMK00285) | 訂單:2501EFE003/021 CR1 <生產備註> 事項如下 . 此經銷商保證平均厚度在1/2厚度公差內，厚度量測NG時，如單位長度符合範圍，請放行 (RMK00402) . 此客戶有保證 全板形 急峻度 ≦ 0.7% ( ≦ 12 I-UNIT ) (RMK00583) | 訂單:2501EFE003/021 CR2 <生產備註> 事項如下 . 此經銷商保證平均厚度在1/2厚度公差內，厚度量測NG時，如單位長度符合範圍，請放行 (RMK00402) . 此客戶有保證 全板形 急峻度 ≦ 0.7% ( ≦ 12 I-UNIT ) (RMK00583) | 訂單:2501EFE003/021 CG1 <生產備註> 事項如下 . 鍍鋅表面不可有鋅痕、壓痕、凹陷、及刮傷 、應變痕等。 (RMK00054) . 此經銷商保證平均厚度在1/2厚度公差內，厚度量測NG時，如單位長度符合範圍，請放行 (RMK00402) . 此客戶有保證 全板形 急峻度 ≦ 0.7% ( ≦ 12 I-UNIT ) (RMK00583) | 訂單:2501EFE003/021 CG2 <生產備註> 事項如下 . 鍍鋅表面不可有鋅痕、壓痕、凹陷、及刮傷 、應變痕等。 (RMK00054) . 此經銷商保證平均厚度在1/2厚度公差內，厚度量測NG時，如單位長度符合範圍，請放行 (RMK00402) . 此客戶有保證 全板形 急峻度 ≦ 0.7% ( ≦ 12 I-UNIT ) (RMK00583) | 訂單:2501EFE003/021 CC1 <生產備註> 事項如下 . 正面面漆(20U)及正面總膜厚(25U)要求管制90%以上之膜厚,未達標準降級. (RMK00054) . 若背面面漆(20U)及背面總膜厚(25U)時要求管制90%以上之膜厚,未達標準降級 (RMK00054) . 面漆=18U(90%)~請購基準22U(110%),標準板總膜厚=5+20U(100%面漆). (RMK00054) . 30CM*全寬*留1塊給LAB及1塊給塗料商, (RMK00054) . 【色差】1.1.此客戶對目視色差要求較高,請依限度樣本進行目視色差管制★--->發生過訴賠 (RMK00248) . 【色差】1.2.若針對特殊顏色需特別管理時，請品檢忽略1.1.的規定以特別規定為主 (RMK00248) . 此經銷商保證平均厚度在1/2厚度公差內，厚度量測NG時，如單位長度符合範圍，請放行 (RMK00402) . 【捲取】注意！本單為直立式包裝。禁用STAGGER捲取送包裝！送RCL重處理例外。 (RMK00512) . 【抽氣量】白色系在CC1生產時,FINISH抽氣量請設定250,如生產中發生色差b值異常升高,請股長再加大抽氣量因應 (RMK00560) . 此客戶有保證 全板形 急峻度 ≦ 0.7% ( ≦ 12 I-UNIT ) (RMK00583) | 訂單:2501EFE003/021 CC2 <生產備註> 事項如下 . 正面面漆(20U)及正面總膜厚(25U)要求管制90%以上之膜厚,未達標準降級. (RMK00054) . 若背面面漆(20U)及背面總膜厚(25U)時要求管制90%以上之膜厚,未達標準降級 (RMK00054) . 面漆=18U(90%)~請購基準22U(110%),標準板總膜厚=5+20U(100%面漆). (RMK00054) . 30CM*全寬*留1塊給LAB及1塊給塗料商, (RMK00054) . 【色差】1.1.此客戶對目視色差要求較高,請依限度樣本進行目視色差管制★--->發生過訴賠 (RMK00248) . 【色差】1.2.若針對特殊顏色需特別管理時，請品檢忽略1.1.的規定以特別規定為主 (RMK00248) . 此經銷商保證平均厚度在1/2厚度公差內，厚度量測NG時，如單位長度符合範圍，請放行 (RMK00402) . 【捲取】注意！本單為直立式包裝。禁用STAGGER捲取送包裝！送RCL重處理例外。 (RMK00512) . 【抽氣量】白色系在CC1生產時,FINISH抽氣量請設定250,如生產中發生色差b值異常升高,請股長再加大抽氣量因應 (RMK00560) . 此客戶有保證 全板形 急峻度 ≦ 0.7% ( ≦ 12 I-UNIT ) (RMK00583) | 訂單:2501EFE003/021 RCL <生產備註> 事項如下 . 【捲取】注意！本單為直立式包裝。禁用STAGGER捲取送包裝！送RCL重處理例外。 (RMK00512) | 訂單:2501EFE003/021 CCPK 無 <生產備註> 事項 | 訂單:2501EFE003/021 CGQC 無 <品檢備註> 事項 | 訂單:2501EFE003/021 CCQC <品檢備註> 事項如下 . 【色差】1.1.此客戶對目視色差要求較高,請依限度樣本進行目視色差管制★--->發生過訴賠 (RMK00248) . 【色差】1.2.若針對特殊顏色需特別管理時，請品檢忽略1.1.的規定以特別規定為主 (RMK00248) . 【捲取】注意！本單為直立式包裝。禁用STAGGER捲取送包裝！送RCL重處理例外。 (RMK00512) | 訂單:2501EFE003/021 TOL 無 <生產備註> 事項 |  | 訂單 2501EFE003/021 修改記錄如下: 20241105 13:12:23 (06023) 退火碼: >> S1, 用途碼: >> COG003, 背面標示: >> S000, 訂單背面顏色(五碼): >> BW73Z, 背面漆膜厚: >> NOM, 背面漆塗漆型式幾塗幾烤: >> 2, 鉻酸鹽: >> Z, 訂單厚度: >> 0.024, 訂單重: >> 20, 重量容許率(下限): >> 10, 重量容許率(上限): >> 10, 訂單寬度: >> 48, 鍍製方式: >> AC, 鋼捲內徑: >> 508, 鋼捲下限重: >> 3, 鋼捲上限重: >> 4.5, 壓花條件碼: >> -, 表面花紋: >> R, 綠色識別碼: >> -, 印刷輥號: >> -, 產品代碼: >> PPGL, 皮膜碼: >> -, 單位別: >> I, 油品種類: >> Z, 塗油量: >> Z, 包裝代碼: >> E0 , 保護膜碼: >> -, 客戶試片取樣型式: >> -, 調質碼: >> S, 套筒碼: >> P , 規格: >> A792SSGR33, 製造標準: >> ASTM, 表面處理劑種類: >> Z, 表面處理劑塗佈量: >> Z, 伸長率測試: >> N, 硬度測試碼: >> N, 抗拉強度測試: >> N, 降伏強度測試: >> N, 厚度變異: >> 0, 訂單正面顏色(五碼): >> SWH36, 正面漆膜厚: >> 25, 正面漆塗漆型式幾塗幾烤: >> 2, 修邊碼: >> Y, 重量碼: >> AW, 鋼捲捲向: >> O, 鍍層碼: >> AZ50, | F:保證1/2 ASTM 厚度公差
PPGL | 2501EFE003/022 |  | 1. 製造標準為MS、ASTM或銷新加坡之訂單，若無技術指定優先用料，請優先使用國內料，勿使用ANFEN (OFP00406)-{.不符.} | 1. 製造標準為MS、ASTM或銷新加坡之訂單，若無技術指定優先用料，請優先使用國內料，勿使用ANFEN (OFP00406)-{.不符.} 2. 【提醒】！本單為直立式包裝，嚴禁鍍鋅或烤漆後以STAGGER捲取 (OFP00451)-{.不符.} 3. ※超耐候一系列用途要確認是否有英制公差需求，有英制公差需求時選配碼用ON027※ (OFP00680)-{.不符.} 4. 此經銷商有簽訂1/2厚度公差保證(無厚度變異),請調整冷軋與鍍鋅厚度公差管制範圍. 保證 ASTM 厚度公差 (OFP00180)-{.不符.} | 訂單:2501EFE003/022 CPL <生產備註> 事項如下 . 除HGI/ HGL 訂單邊緣不噴油. 其餘皆側緣噴油 (RMK00285) | 訂單:2501EFE003/022 CR1 <生產備註> 事項如下 . 此經銷商保證平均厚度在1/2厚度公差內，厚度量測NG時，如單位長度符合範圍，請放行 (RMK00402) . 此客戶有保證 全板形 急峻度 ≦ 0.7% ( ≦ 12 I-UNIT ) (RMK00583) | 訂單:2501EFE003/022 CR2 <生產備註> 事項如下 . 此經銷商保證平均厚度在1/2厚度公差內，厚度量測NG時，如單位長度符合範圍，請放行 (RMK00402) . 此客戶有保證 全板形 急峻度 ≦ 0.7% ( ≦ 12 I-UNIT ) (RMK00583) | 訂單:2501EFE003/022 CG1 <生產備註> 事項如下 . 鍍鋅表面不可有鋅痕、壓痕、凹陷、及刮傷 、應變痕等。 (RMK00054) . 此經銷商保證平均厚度在1/2厚度公差內，厚度量測NG時，如單位長度符合範圍，請放行 (RMK00402) . 此客戶有保證 全板形 急峻度 ≦ 0.7% ( ≦ 12 I-UNIT ) (RMK00583) | 訂單:2501EFE003/022 CG2 <生產備註> 事項如下 . 鍍鋅表面不可有鋅痕、壓痕、凹陷、及刮傷 、應變痕等。 (RMK00054) . 此經銷商保證平均厚度在1/2厚度公差內，厚度量測NG時，如單位長度符合範圍，請放行 (RMK00402) . 此客戶有保證 全板形 急峻度 ≦ 0.7% ( ≦ 12 I-UNIT ) (RMK00583) | 訂單:2501EFE003/022 CC1 <生產備註> 事項如下 . 正面面漆(20U)及正面總膜厚(25U)要求管制90%以上之膜厚,未達標準降級. (RMK00054) . 若背面面漆(20U)及背面總膜厚(25U)時要求管制90%以上之膜厚,未達標準降級 (RMK00054) . 面漆=18U(90%)~請購基準22U(110%),標準板總膜厚=5+20U(100%面漆). (RMK00054) . 30CM*全寬*留1塊給LAB及1塊給塗料商, (RMK00054) . 【色差】1.1.此客戶對目視色差要求較高,請依限度樣本進行目視色差管制★--->發生過訴賠 (RMK00248) . 【色差】1.2.若針對特殊顏色需特別管理時，請品檢忽略1.1.的規定以特別規定為主 (RMK00248) . 此經銷商保證平均厚度在1/2厚度公差內，厚度量測NG時，如單位長度符合範圍，請放行 (RMK00402) . 【捲取】注意！本單為直立式包裝。禁用STAGGER捲取送包裝！送RCL重處理例外。 (RMK00512) . 【抽氣量】白色系在CC1生產時,FINISH抽氣量請設定250,如生產中發生色差b值異常升高,請股長再加大抽氣量因應 (RMK00560) . 此客戶有保證 全板形 急峻度 ≦ 0.7% ( ≦ 12 I-UNIT ) (RMK00583) | 訂單:2501EFE003/022 CC2 <生產備註> 事項如下 . 正面面漆(20U)及正面總膜厚(25U)要求管制90%以上之膜厚,未達標準降級. (RMK00054) . 若背面面漆(20U)及背面總膜厚(25U)時要求管制90%以上之膜厚,未達標準降級 (RMK00054) . 面漆=18U(90%)~請購基準22U(110%),標準板總膜厚=5+20U(100%面漆). (RMK00054) . 30CM*全寬*留1塊給LAB及1塊給塗料商, (RMK00054) . 【色差】1.1.此客戶對目視色差要求較高,請依限度樣本進行目視色差管制★--->發生過訴賠 (RMK00248) . 【色差】1.2.若針對特殊顏色需特別管理時，請品檢忽略1.1.的規定以特別規定為主 (RMK00248) . 此經銷商保證平均厚度在1/2厚度公差內，厚度量測NG時，如單位長度符合範圍，請放行 (RMK00402) . 【捲取】注意！本單為直立式包裝。禁用STAGGER捲取送包裝！送RCL重處理例外。 (RMK00512) . 【抽氣量】白色系在CC1生產時,FINISH抽氣量請設定250,如生產中發生色差b值異常升高,請股長再加大抽氣量因應 (RMK00560) . 此客戶有保證 全板形 急峻度 ≦ 0.7% ( ≦ 12 I-UNIT ) (RMK00583) | 訂單:2501EFE003/022 RCL <生產備註> 事項如下 . 【捲取】注意！本單為直立式包裝。禁用STAGGER捲取送包裝！送RCL重處理例外。 (RMK00512) | 訂單:2501EFE003/022 CCPK 無 <生產備註> 事項 | 訂單:2501EFE003/022 CGQC 無 <品檢備註> 事項 | 訂單:2501EFE003/022 CCQC <品檢備註> 事項如下 . 【色差】1.1.此客戶對目視色差要求較高,請依限度樣本進行目視色差管制★--->發生過訴賠 (RMK00248) . 【色差】1.2.若針對特殊顏色需特別管理時，請品檢忽略1.1.的規定以特別規定為主 (RMK00248) . 【捲取】注意！本單為直立式包裝。禁用STAGGER捲取送包裝！送RCL重處理例外。 (RMK00512) | 訂單:2501EFE003/022 TOL 無 <生產備註> 事項 |  | 訂單 2501EFE003/022 修改記錄如下: 20241105 13:12:30 (06023) 退火碼: >> S1, 用途碼: >> COG003, 背面標示: >> S000, 訂單背面顏色(五碼): >> BW73Z, 背面漆膜厚: >> NOM, 背面漆塗漆型式幾塗幾烤: >> 2, 鉻酸鹽: >> Z, 訂單厚度: >> 0.024, 訂單重: >> 20, 重量容許率(下限): >> 10, 重量容許率(上限): >> 10, 訂單寬度: >> 48, 鍍製方式: >> AC, 鋼捲內徑: >> 508, 鋼捲下限重: >> 3, 鋼捲上限重: >> 4.5, 壓花條件碼: >> -, 表面花紋: >> R, 綠色識別碼: >> -, 印刷輥號: >> -, 產品代碼: >> PPGL, 皮膜碼: >> -, 單位別: >> I, 油品種類: >> Z, 塗油量: >> Z, 包裝代碼: >> E0 , 保護膜碼: >> -, 客戶試片取樣型式: >> -, 調質碼: >> S, 套筒碼: >> P , 規格: >> A792SSGR33, 製造標準: >> ASTM, 表面處理劑種類: >> Z, 表面處理劑塗佈量: >> Z, 伸長率測試: >> N, 硬度測試碼: >> N, 抗拉強度測試: >> N, 降伏強度測試: >> N, 厚度變異: >> 0, 訂單正面顏色(五碼): >> SWH27, 正面漆膜厚: >> 25, 正面漆塗漆型式幾塗幾烤: >> 2, 修邊碼: >> Y, 重量碼: >> AW, 鋼捲捲向: >> O, 鍍層碼: >> AZ50, | F:保證1/2 ASTM 厚度公差
PPGL | 2501EFE003/023 |  | 1. 製造標準為MS、ASTM或銷新加坡之訂單，若無技術指定優先用料，請優先使用國內料，勿使用ANFEN (OFP00406)-{.不符.} | 1. 製造標準為MS、ASTM或銷新加坡之訂單，若無技術指定優先用料，請優先使用國內料，勿使用ANFEN (OFP00406)-{.不符.} 2. 【提醒】！本單為直立式包裝，嚴禁鍍鋅或烤漆後以STAGGER捲取 (OFP00451)-{.不符.} 3. 此經銷商有簽訂1/2厚度公差保證(無厚度變異),請調整冷軋與鍍鋅厚度公差管制範圍. 保證 ASTM 厚度公差 (OFP00180)-{.不符.} | 訂單:2501EFE003/023 CPL <生產備註> 事項如下 . 除HGI/ HGL 訂單邊緣不噴油. 其餘皆側緣噴油 (RMK00285) | 訂單:2501EFE003/023 CR1 <生產備註> 事項如下 . 此經銷商保證平均厚度在1/2厚度公差內，厚度量測NG時，如單位長度符合範圍，請放行 (RMK00402) . 此客戶有保證 全板形 急峻度 ≦ 0.7% ( ≦ 12 I-UNIT ) (RMK00583) | 訂單:2501EFE003/023 CR2 <生產備註> 事項如下 . 此經銷商保證平均厚度在1/2厚度公差內，厚度量測NG時，如單位長度符合範圍，請放行 (RMK00402) . 此客戶有保證 全板形 急峻度 ≦ 0.7% ( ≦ 12 I-UNIT ) (RMK00583) | 訂單:2501EFE003/023 CG1 <生產備註> 事項如下 . 此經銷商保證平均厚度在1/2厚度公差內，厚度量測NG時，如單位長度符合範圍，請放行 (RMK00402) . 此客戶有保證 全板形 急峻度 ≦ 0.7% ( ≦ 12 I-UNIT ) (RMK00583) | 訂單:2501EFE003/023 CG2 <生產備註> 事項如下 . 此經銷商保證平均厚度在1/2厚度公差內，厚度量測NG時，如單位長度符合範圍，請放行 (RMK00402) . 此客戶有保證 全板形 急峻度 ≦ 0.7% ( ≦ 12 I-UNIT ) (RMK00583) | 訂單:2501EFE003/023 CC1 <生產備註> 事項如下 . 【色差】1.1.此客戶對目視色差要求較高,請依限度樣本進行目視色差管制★--->發生過訴賠 (RMK00248) . 【色差】1.2.若針對特殊顏色需特別管理時，請品檢忽略1.1.的規定以特別規定為主 (RMK00248) . 此經銷商保證平均厚度在1/2厚度公差內，厚度量測NG時，如單位長度符合範圍，請放行 (RMK00402) . 【捲取】注意！本單為直立式包裝。禁用STAGGER捲取送包裝！送RCL重處理例外。 (RMK00512) . 此客戶有保證 全板形 急峻度 ≦ 0.7% ( ≦ 12 I-UNIT ) (RMK00583) | 訂單:2501EFE003/023 CC2 <生產備註> 事項如下 . 【色差】1.1.此客戶對目視色差要求較高,請依限度樣本進行目視色差管制★--->發生過訴賠 (RMK00248) . 【色差】1.2.若針對特殊顏色需特別管理時，請品檢忽略1.1.的規定以特別規定為主 (RMK00248) . 此經銷商保證平均厚度在1/2厚度公差內，厚度量測NG時，如單位長度符合範圍，請放行 (RMK00402) . 【捲取】注意！本單為直立式包裝。禁用STAGGER捲取送包裝！送RCL重處理例外。 (RMK00512) . 此客戶有保證 全板形 急峻度 ≦ 0.7% ( ≦ 12 I-UNIT ) (RMK00583) | 訂單:2501EFE003/023 RCL <生產備註> 事項如下 . 【捲取】注意！本單為直立式包裝。禁用STAGGER捲取送包裝！送RCL重處理例外。 (RMK00512) | 訂單:2501EFE003/023 CCPK 無 <生產備註> 事項 | 訂單:2501EFE003/023 CGQC 無 <品檢備註> 事項 | 訂單:2501EFE003/023 CCQC <品檢備註> 事項如下 . 【色差】1.1.此客戶對目視色差要求較高,請依限度樣本進行目視色差管制★--->發生過訴賠 (RMK00248) . 【色差】1.2.若針對特殊顏色需特別管理時，請品檢忽略1.1.的規定以特別規定為主 (RMK00248) . 【捲取】注意！本單為直立式包裝。禁用STAGGER捲取送包裝！送RCL重處理例外。 (RMK00512) | 訂單:2501EFE003/023 TOL 無 <生產備註> 事項 |  | 訂單 2501EFE003/023 修改記錄如下: 20241105 13:12:37 (06023) 退火碼: >> S1, 用途碼: >> COA001, 背面標示: >> S000, 訂單背面顏色(五碼): >> BW73Z, 背面漆膜厚: >> NOM, 背面漆塗漆型式幾塗幾烤: >> 2, 鉻酸鹽: >> Z, 訂單厚度: >> 0.024, 訂單重: >> 20, 重量容許率(下限): >> 10, 重量容許率(上限): >> 10, 訂單寬度: >> 48, 鍍製方式: >> AC, 鋼捲內徑: >> 508, 鋼捲下限重: >> 3, 鋼捲上限重: >> 4.5, 壓花條件碼: >> -, 表面花紋: >> R, 綠色識別碼: >> -, 印刷輥號: >> -, 產品代碼: >> PPGL, 皮膜碼: >> -, 單位別: >> I, 油品種類: >> Z, 塗油量: >> Z, 包裝代碼: >> E0 , 保護膜碼: >> -, 客戶試片取樣型式: >> -, 調質碼: >> S, 套筒碼: >> P , 規格: >> A792SSGR33, 製造標準: >> ASTM, 表面處理劑種類: >> Z, 表面處理劑塗佈量: >> Z, 伸長率測試: >> N, 硬度測試碼: >> N, 抗拉強度測試: >> N, 降伏強度測試: >> N, 厚度變異: >> 0, 訂單正面顏色(五碼): >> SL556, 正面漆膜厚: >> 25, 正面漆塗漆型式幾塗幾烤: >> 2, 修邊碼: >> Y, 重量碼: >> AW, 鋼捲捲向: >> O, 鍍層碼: >> AZ50, | F:保證1/2 ASTM 厚度公差
PPGL | 2501EFE004/001 |  | 1. ALT客戶 FORMA STEEL FH GL 板需要使用SAE1002M (OFP00239)-{.不符.} 2. FORMA STEEL 彎曲加工龜列，確認投料與 盡量不能有 CRACKING 現象 (不保證)...#83 (OFP00257)-{.不符.} 3. 製造標準為MS、ASTM或銷新加坡之訂單，若無技術指定優先用料，請優先使用國內料，勿使用ANFEN (OFP00406)-{.不符.} | 1. ALT客戶 FORMA STEEL FH GL 板需要使用SAE1002M (OFP00239)-{.不符.} 2. FORMA STEEL 彎曲加工龜列，確認投料與 盡量不能有 CRACKING 現象 (不保證)...#83 (OFP00257)-{.不符.} 3. 製造標準為MS、ASTM或銷新加坡之訂單，若無技術指定優先用料，請優先使用國內料，勿使用ANFEN (OFP00406)-{.不符.} 4. 【提醒】！本單為直立式包裝，嚴禁鍍鋅或烤漆後以STAGGER捲取 (OFP00451)-{.不符.} 5. 對於"TS AND YS AIMING 100KSI MAX, 不保證"。參...2109EFE055/001 幹古說明 (OFP00564)-{.不符.} 6. ※超耐候一系列用途要確認是否有英制公差需求，有英制公差需求時選配碼用ON027※ (OFP00680)-{.不符.} 7. 此經銷商有簽訂1/2厚度公差保證(無厚度變異),請調整冷軋與鍍鋅厚度公差管制範圍. 保證 ASTM 厚度公差 (OFP00180)-{.不符.} | 訂單:2501EFE004/001 CPL <生產備註> 事項如下 . 除HGI/ HGL 訂單邊緣不噴油. 其餘皆側緣噴油 (RMK00285) | 訂單:2501EFE004/001 CR1 <生產備註> 事項如下 . 此經銷商保證平均厚度在1/2厚度公差內，厚度量測NG時，如單位長度符合範圍，請放行 (RMK00402) . 此客戶有保證 全板形 急峻度 ≦ 0.7% ( ≦ 12 I-UNIT ) (RMK00583) | 訂單:2501EFE004/001 CR2 <生產備註> 事項如下 . 此經銷商保證平均厚度在1/2厚度公差內，厚度量測NG時，如單位長度符合範圍，請放行 (RMK00402) . 此客戶有保證 全板形 急峻度 ≦ 0.7% ( ≦ 12 I-UNIT ) (RMK00583) | 訂單:2501EFE004/001 CG1 <生產備註> 事項如下 . 鍍鋅表面不可有鋅痕、壓痕、凹陷、及刮傷 、應變痕等。 (RMK00054) . 此經銷商保證平均厚度在1/2厚度公差內，厚度量測NG時，如單位長度符合範圍，請放行 (RMK00402) . 鍍層 AZ150 (含) 以上 , 鋅花等級 C~E 目標D，避免鋅花晶界明顯後續造成烤漆點狀未塗漆。 (RMK00565) . 此客戶有保證 全板形 急峻度 ≦ 0.7% ( ≦ 12 I-UNIT ) (RMK00583) | 訂單:2501EFE004/001 CG2 <生產備註> 事項如下 . 鍍鋅表面不可有鋅痕、壓痕、凹陷、及刮傷 、應變痕等。 (RMK00054) . 此經銷商保證平均厚度在1/2厚度公差內，厚度量測NG時，如單位長度符合範圍，請放行 (RMK00402) . 鍍層 AZ150 (含) 以上 , 鋅花等級 C~E 目標D，避免鋅花晶界明顯後續造成烤漆點狀未塗漆。 (RMK00565) . 此客戶有保證 全板形 急峻度 ≦ 0.7% ( ≦ 12 I-UNIT ) (RMK00583) | 訂單:2501EFE004/001 CC1 <生產備註> 事項如下 . 【色差】※END USER:FORMA STEEL LTD※.膜厚變動b值較大,和客戶協議色差放行改為E<=1.5只管當批目視,不管批差異 (RMK-YL_KUNG) . 正面面漆(20U)及正面總膜厚(25U)要求管制90%以上之膜厚,未達標準降級. (RMK00054) . 若背面面漆(20U)及背面總膜厚(25U)時要求管制90%以上之膜厚,未達標準降級 (RMK00054) . 面漆=18U(90%)~請購基準22U(110%),標準板總膜厚=5+20U(100%面漆). (RMK00054) . 30CM*全寬*留1塊給LAB及1塊給塗料商, (RMK00054) . 【色差】1.1.此客戶對目視色差要求較高,請依限度樣本進行目視色差管制★--->發生過訴賠 (RMK00248) . 【色差】1.2.若針對特殊顏色需特別管理時，請品檢忽略1.1.的規定以特別規定為主 (RMK00248) . 此經銷商保證平均厚度在1/2厚度公差內，厚度量測NG時，如單位長度符合範圍，請放行 (RMK00402) . 【捲取】注意！本單為直立式包裝。禁用STAGGER捲取送包裝！送RCL重處理例外。 (RMK00512) . 【抽氣量】白色系在CC1生產時,FINISH抽氣量請設定250,如生產中發生色差b值異常升高,請股長再加大抽氣量因應 (RMK00560) . 此客戶有保證 全板形 急峻度 ≦ 0.7% ( ≦ 12 I-UNIT ) (RMK00583) | 訂單:2501EFE004/001 CC2 <生產備註> 事項如下 . 【色差】※END USER:FORMA STEEL LTD※.膜厚變動b值較大,和客戶協議色差放行改為E<=1.5只管當批目視,不管批差異 (RMK-YL_KUNG) . 正面面漆(20U)及正面總膜厚(25U)要求管制90%以上之膜厚,未達標準降級. (RMK00054) . 若背面面漆(20U)及背面總膜厚(25U)時要求管制90%以上之膜厚,未達標準降級 (RMK00054) . 面漆=18U(90%)~請購基準22U(110%),標準板總膜厚=5+20U(100%面漆). (RMK00054) . 30CM*全寬*留1塊給LAB及1塊給塗料商, (RMK00054) . 【色差】1.1.此客戶對目視色差要求較高,請依限度樣本進行目視色差管制★--->發生過訴賠 (RMK00248) . 【色差】1.2.若針對特殊顏色需特別管理時，請品檢忽略1.1.的規定以特別規定為主 (RMK00248) . 此經銷商保證平均厚度在1/2厚度公差內，厚度量測NG時，如單位長度符合範圍，請放行 (RMK00402) . 【捲取】注意！本單為直立式包裝。禁用STAGGER捲取送包裝！送RCL重處理例外。 (RMK00512) . 【抽氣量】白色系在CC1生產時,FINISH抽氣量請設定250,如生產中發生色差b值異常升高,請股長再加大抽氣量因應 (RMK00560) . 此客戶有保證 全板形 急峻度 ≦ 0.7% ( ≦ 12 I-UNIT ) (RMK00583) | 訂單:2501EFE004/001 RCL <生產備註> 事項如下 . 【捲取】注意！本單為直立式包裝。禁用STAGGER捲取送包裝！送RCL重處理例外。 (RMK00512) | 訂單:2501EFE004/001 CCPK 無 <生產備註> 事項 | 訂單:2501EFE004/001 CGQC <品檢備註> 事項如下 . 鍍層 AZ150 (含) 以上 , 鋅花等級 C~E 目標D，避免鋅花晶界明顯後續造成烤漆點狀未塗漆。 (RMK00565) | 訂單:2501EFE004/001 CCQC <品檢備註> 事項如下 . 【色差】※END USER:FORMA STEEL LTD※.膜厚變動b值較大,和客戶協議色差放行改為E<=1.5只管當批目視,不管批差異 (RMK-YL_KUNG) . 【色差】1.1.此客戶對目視色差要求較高,請依限度樣本進行目視色差管制★--->發生過訴賠 (RMK00248) . 【色差】1.2.若針對特殊顏色需特別管理時，請品檢忽略1.1.的規定以特別規定為主 (RMK00248) . 【捲取】注意！本單為直立式包裝。禁用STAGGER捲取送包裝！送RCL重處理例外。 (RMK00512) | 訂單:2501EFE004/001 TOL 無 <生產備註> 事項 | 【色差】※END USER:FORMA STEEL LTD※.膜厚變動b值較大,和客戶協議色差放行改為E<=1.5只管當批目視,不管批差異^^/CC1/CC2/CCQC/ <<.YL_KUNG 2024/11/08 14:46.>> | 訂單 2501EFE004/001 修改記錄如下: 20241105 11:27:44 (06023) 退火碼: >> H2, 用途碼: >> COG003, 背面標示: >> S000, 訂單背面顏色(五碼): >> BY15Z, 背面漆膜厚: >> NOM, 背面漆塗漆型式幾塗幾烤: >> 2, 鉻酸鹽: >> Z, 訂單厚度: >> 0.015, 訂單重: >> 100, 重量容許率(下限): >> 10, 重量容許率(上限): >> 10, 訂單寬度: >> 40.875, 鍍製方式: >> AC, 鋼捲內徑: >> 508, 鋼捲下限重: >> 3, 鋼捲上限重: >> 4.5, 壓花條件碼: >> -, 表面花紋: >> R, 綠色識別碼: >> -, 印刷輥號: >> -, 產品代碼: >> PPGL, 皮膜碼: >> -, 單位別: >> I, 油品種類: >> Z, 塗油量: >> Z, 包裝代碼: >> E0 , 保護膜碼: >> -, 客戶試片取樣型式: >> -, 調質碼: >> S, 套筒碼: >> P , 規格: >> A792SSGR80, 製造標準: >> ASTM, 表面處理劑種類: >> Z, 表面處理劑塗佈量: >> Z, 伸長率測試: >> N, 硬度測試碼: >> N, 抗拉強度測試: >> N, 降伏強度測試: >> N, 訂單正面顏色(五碼): >> SWG2V, 正面漆膜厚: >> 25, 正面漆塗漆型式幾塗幾烤: >> 2, 修邊碼: >> Y, 重量碼: >> AW, 鋼捲捲向: >> O, 鍍層碼: >> AZ50, | F:保證1/2 ASTM 厚度公差
PPGL | 2501EFE006/001 |  | 1. 製造標準為MS、ASTM或銷新加坡之訂單，若無技術指定優先用料，請優先使用國內料，勿使用ANFEN (OFP00406)-{.不符.} | 1. 製造標準為MS、ASTM或銷新加坡之訂單，若無技術指定優先用料，請優先使用國內料，勿使用ANFEN (OFP00406)-{.不符.} 2. 【提醒】！本單為直立式包裝，嚴禁鍍鋅或烤漆後以STAGGER捲取 (OFP00451)-{.不符.} 3. ※超耐候一系列用途要確認是否有英制公差需求，有英制公差需求時選配碼用ON027※ (OFP00680)-{.不符.} 4. 此經銷商有簽訂1/2厚度公差保證(無厚度變異),請調整冷軋與鍍鋅厚度公差管制範圍. 保證 ASTM 厚度公差 (OFP00180)-{.不符.} | 訂單:2501EFE006/001 CPL <生產備註> 事項如下 . 除HGI/ HGL 訂單邊緣不噴油. 其餘皆側緣噴油 (RMK00285) | 訂單:2501EFE006/001 CR1 <生產備註> 事項如下 . 【板形保證】平坦度<=12 I-UNIT (RMK-YL_KUNG) . 此經銷商保證平均厚度在1/2厚度公差內，厚度量測NG時，如單位長度符合範圍，請放行 (RMK00402) | 訂單:2501EFE006/001 CR2 <生產備註> 事項如下 . 【板形保證】平坦度<=12 I-UNIT (RMK-YL_KUNG) . 此經銷商保證平均厚度在1/2厚度公差內，厚度量測NG時，如單位長度符合範圍，請放行 (RMK00402) | 訂單:2501EFE006/001 CG1 <生產備註> 事項如下 . 【板形保證】平坦度<=12 I-UNIT (RMK-YL_KUNG) . 鍍鋅表面不可有鋅痕、壓痕、凹陷、及刮傷 、應變痕等。 (RMK00054) . 此經銷商保證平均厚度在1/2厚度公差內，厚度量測NG時，如單位長度符合範圍，請放行 (RMK00402) | 訂單:2501EFE006/001 CG2 <生產備註> 事項如下 . 【板形保證】平坦度<=12 I-UNIT (RMK-YL_KUNG) . 鍍鋅表面不可有鋅痕、壓痕、凹陷、及刮傷 、應變痕等。 (RMK00054) . 此經銷商保證平均厚度在1/2厚度公差內，厚度量測NG時，如單位長度符合範圍，請放行 (RMK00402) | 訂單:2501EFE006/001 CC1 <生產備註> 事項如下 . 【板形保證】平坦度<=12 I-UNIT (RMK-YL_KUNG) . 正面面漆(20U)及正面總膜厚(25U)要求管制90%以上之膜厚,未達標準降級. (RMK00054) . 若背面面漆(20U)及背面總膜厚(25U)時要求管制90%以上之膜厚,未達標準降級 (RMK00054) . 面漆=18U(90%)~請購基準22U(110%),標準板總膜厚=5+20U(100%面漆). (RMK00054) . 30CM*全寬*留1塊給LAB及1塊給塗料商, (RMK00054) . 【色差】1.1.此客戶對目視色差要求較高,請依限度樣本進行目視色差管制★--->發生過訴賠 (RMK00248) . 【色差】1.2.若針對特殊顏色需特別管理時，請品檢忽略1.1.的規定以特別規定為主 (RMK00248) . 此經銷商保證平均厚度在1/2厚度公差內，厚度量測NG時，如單位長度符合範圍，請放行 (RMK00402) . 【捲取】注意！本單為直立式包裝。禁用STAGGER捲取送包裝！送RCL重處理例外。 (RMK00512) | 訂單:2501EFE006/001 CC2 <生產備註> 事項如下 . 【板形保證】平坦度<=12 I-UNIT (RMK-YL_KUNG) . 正面面漆(20U)及正面總膜厚(25U)要求管制90%以上之膜厚,未達標準降級. (RMK00054) . 若背面面漆(20U)及背面總膜厚(25U)時要求管制90%以上之膜厚,未達標準降級 (RMK00054) . 面漆=18U(90%)~請購基準22U(110%),標準板總膜厚=5+20U(100%面漆). (RMK00054) . 30CM*全寬*留1塊給LAB及1塊給塗料商, (RMK00054) . 【色差】1.1.此客戶對目視色差要求較高,請依限度樣本進行目視色差管制★--->發生過訴賠 (RMK00248) . 【色差】1.2.若針對特殊顏色需特別管理時，請品檢忽略1.1.的規定以特別規定為主 (RMK00248) . 此經銷商保證平均厚度在1/2厚度公差內，厚度量測NG時，如單位長度符合範圍，請放行 (RMK00402) . 【捲取】注意！本單為直立式包裝。禁用STAGGER捲取送包裝！送RCL重處理例外。 (RMK00512) | 訂單:2501EFE006/001 RCL <生產備註> 事項如下 . 【捲取】注意！本單為直立式包裝。禁用STAGGER捲取送包裝！送RCL重處理例外。 (RMK00512) | 訂單:2501EFE006/001 CCPK 無 <生產備註> 事項 | 訂單:2501EFE006/001 CGQC <品檢備註> 事項如下 . 【板形保證】平坦度<=12 I-UNIT (RMK-YL_KUNG) | 訂單:2501EFE006/001 CCQC <品檢備註> 事項如下 . 【板形保證】平坦度<=12 I-UNIT (RMK-YL_KUNG) . 【色差】1.1.此客戶對目視色差要求較高,請依限度樣本進行目視色差管制★--->發生過訴賠 (RMK00248) . 【色差】1.2.若針對特殊顏色需特別管理時，請品檢忽略1.1.的規定以特別規定為主 (RMK00248) . 【捲取】注意！本單為直立式包裝。禁用STAGGER捲取送包裝！送RCL重處理例外。 (RMK00512) | 訂單:2501EFE006/001 TOL 無 <生產備註> 事項 | 【板形保證】平坦度<=12 I-UNIT^^/CR1/CR2/CG1/CG2/CC1/CC2/CGQC/CCQC/ <<.YL_KUNG 2024/11/08 14:59.>> | 訂單 2501EFE006/001 修改記錄如下: 20241106 14:20:30 (06023) 退火碼: >> S1, 用途碼: >> COG003, 背面標示: >> S000, 訂單背面顏色(五碼): >> BW73Z, 背面漆膜厚: >> NOM, 背面漆塗漆型式幾塗幾烤: >> 2, 鉻酸鹽: >> Z, 訂單厚度: >> 0.024, 訂單重: >> 40, 重量容許率(下限): >> 10, 重量容許率(上限): >> 10, 訂單寬度: >> 47.875, 鍍製方式: >> AC, 鋼捲內徑: >> 508, 鋼捲下限重: >> 2.5, 鋼捲上限重: >> 4.5, 壓花條件碼: >> -, 表面花紋: >> R, 綠色識別碼: >> -, 印刷輥號: >> -, 產品代碼: >> PPGL, 皮膜碼: >> -, 單位別: >> I, 油品種類: >> Z, 塗油量: >> Z, 包裝代碼: >> E0 , 保護膜碼: >> -, 客戶試片取樣型式: >> -, 調質碼: >> S, 套筒碼: >> P , 規格: >> A792SSGR33, 製造標準: >> ASTM, 表面處理劑種類: >> Z, 表面處理劑塗佈量: >> Z, 伸長率測試: >> N, 硬度測試碼: >> N, 抗拉強度測試: >> N, 降伏強度測試: >> N, 厚度變異: >> 0, 訂單正面顏色(五碼): >> SBH5Y, 正面漆膜厚: >> 25, 正面漆塗漆型式幾塗幾烤: >> 2, 修邊碼: >> Y, 重量碼: >> AW, 鋼捲捲向: >> O, 鍍層碼: >> AZ50, | F:保證1/2 ASTM 厚度公差
PPGL | 2501EFE006/002 |  | 1. 製造標準為MS、ASTM或銷新加坡之訂單，若無技術指定優先用料，請優先使用國內料，勿使用ANFEN (OFP00406)-{.不符.} | 1. 製造標準為MS、ASTM或銷新加坡之訂單，若無技術指定優先用料，請優先使用國內料，勿使用ANFEN (OFP00406)-{.不符.} 2. 【提醒】！本單為直立式包裝，嚴禁鍍鋅或烤漆後以STAGGER捲取 (OFP00451)-{.不符.} 3. ※超耐候一系列用途要確認是否有英制公差需求，有英制公差需求時選配碼用ON027※ (OFP00680)-{.不符.} 4. 此經銷商有簽訂1/2厚度公差保證(無厚度變異),請調整冷軋與鍍鋅厚度公差管制範圍. 保證 ASTM 厚度公差 (OFP00180)-{.不符.} | 訂單:2501EFE006/002 CPL <生產備註> 事項如下 . 除HGI/ HGL 訂單邊緣不噴油. 其餘皆側緣噴油 (RMK00285) | 訂單:2501EFE006/002 CR1 <生產備註> 事項如下 . 【板形】平坦度<=12 I-UNIT (RMK-YL_KUNG) . 此經銷商保證平均厚度在1/2厚度公差內，厚度量測NG時，如單位長度符合範圍，請放行 (RMK00402) | 訂單:2501EFE006/002 CR2 <生產備註> 事項如下 . 【板形】平坦度<=12 I-UNIT (RMK-YL_KUNG) . 此經銷商保證平均厚度在1/2厚度公差內，厚度量測NG時，如單位長度符合範圍，請放行 (RMK00402) | 訂單:2501EFE006/002 CG1 <生產備註> 事項如下 . 【板形】平坦度<=12 I-UNIT (RMK-YL_KUNG) . 鍍鋅表面不可有鋅痕、壓痕、凹陷、及刮傷 、應變痕等。 (RMK00054) . 此經銷商保證平均厚度在1/2厚度公差內，厚度量測NG時，如單位長度符合範圍，請放行 (RMK00402) | 訂單:2501EFE006/002 CG2 <生產備註> 事項如下 . 【板形】平坦度<=12 I-UNIT (RMK-YL_KUNG) . 鍍鋅表面不可有鋅痕、壓痕、凹陷、及刮傷 、應變痕等。 (RMK00054) . 此經銷商保證平均厚度在1/2厚度公差內，厚度量測NG時，如單位長度符合範圍，請放行 (RMK00402) | 訂單:2501EFE006/002 CC1 <生產備註> 事項如下 . 【板形】平坦度<=12 I-UNIT (RMK-YL_KUNG) . 正面面漆(20U)及正面總膜厚(25U)要求管制90%以上之膜厚,未達標準降級. (RMK00054) . 若背面面漆(20U)及背面總膜厚(25U)時要求管制90%以上之膜厚,未達標準降級 (RMK00054) . 面漆=18U(90%)~請購基準22U(110%),標準板總膜厚=5+20U(100%面漆). (RMK00054) . 30CM*全寬*留1塊給LAB及1塊給塗料商, (RMK00054) . 【色差】1.1.此客戶對目視色差要求較高,請依限度樣本進行目視色差管制★--->發生過訴賠 (RMK00248) . 【色差】1.2.若針對特殊顏色需特別管理時，請品檢忽略1.1.的規定以特別規定為主 (RMK00248) . 此經銷商保證平均厚度在1/2厚度公差內，厚度量測NG時，如單位長度符合範圍，請放行 (RMK00402) . 【捲取】注意！本單為直立式包裝。禁用STAGGER捲取送包裝！送RCL重處理例外。 (RMK00512) | 訂單:2501EFE006/002 CC2 <生產備註> 事項如下 . 【板形】平坦度<=12 I-UNIT (RMK-YL_KUNG) . 正面面漆(20U)及正面總膜厚(25U)要求管制90%以上之膜厚,未達標準降級. (RMK00054) . 若背面面漆(20U)及背面總膜厚(25U)時要求管制90%以上之膜厚,未達標準降級 (RMK00054) . 面漆=18U(90%)~請購基準22U(110%),標準板總膜厚=5+20U(100%面漆). (RMK00054) . 30CM*全寬*留1塊給LAB及1塊給塗料商, (RMK00054) . 【色差】1.1.此客戶對目視色差要求較高,請依限度樣本進行目視色差管制★--->發生過訴賠 (RMK00248) . 【色差】1.2.若針對特殊顏色需特別管理時，請品檢忽略1.1.的規定以特別規定為主 (RMK00248) . 此經銷商保證平均厚度在1/2厚度公差內，厚度量測NG時，如單位長度符合範圍，請放行 (RMK00402) . 【捲取】注意！本單為直立式包裝。禁用STAGGER捲取送包裝！送RCL重處理例外。 (RMK00512) | 訂單:2501EFE006/002 RCL <生產備註> 事項如下 . 【捲取】注意！本單為直立式包裝。禁用STAGGER捲取送包裝！送RCL重處理例外。 (RMK00512) | 訂單:2501EFE006/002 CCPK 無 <生產備註> 事項 | 訂單:2501EFE006/002 CGQC <品檢備註> 事項如下 . 【板形】平坦度<=12 I-UNIT (RMK-YL_KUNG) | 訂單:2501EFE006/002 CCQC <品檢備註> 事項如下 . 【板形】平坦度<=12 I-UNIT (RMK-YL_KUNG) . 【色差】1.1.此客戶對目視色差要求較高,請依限度樣本進行目視色差管制★--->發生過訴賠 (RMK00248) . 【色差】1.2.若針對特殊顏色需特別管理時，請品檢忽略1.1.的規定以特別規定為主 (RMK00248) . 【捲取】注意！本單為直立式包裝。禁用STAGGER捲取送包裝！送RCL重處理例外。 (RMK00512) | 訂單:2501EFE006/002 TOL 無 <生產備註> 事項 | 【板形】平坦度<=12 I-UNIT^^/CR1/CR2/CG1/CG2/CC1/CC2/CGQC/CCQC/ <<.YL_KUNG 2024/11/08 15:05.>> | 訂單 2501EFE006/002 修改記錄如下: 20241106 14:21:05 (06023) 退火碼: >> S1, 用途碼: >> COG003, 背面標示: >> S000, 訂單背面顏色(五碼): >> BW73Z, 背面漆膜厚: >> NOM, 背面漆塗漆型式幾塗幾烤: >> 2, 鉻酸鹽: >> Z, 訂單厚度: >> 0.024, 訂單重: >> 40, 重量容許率(下限): >> 10, 重量容許率(上限): >> 10, 訂單寬度: >> 47.875, 鍍製方式: >> AC, 鋼捲內徑: >> 508, 鋼捲下限重: >> 2.5, 鋼捲上限重: >> 4.5, 壓花條件碼: >> -, 表面花紋: >> R, 綠色識別碼: >> -, 印刷輥號: >> -, 產品代碼: >> PPGL, 皮膜碼: >> -, 單位別: >> I, 油品種類: >> Z, 塗油量: >> Z, 包裝代碼: >> E0 , 保護膜碼: >> -, 客戶試片取樣型式: >> -, 調質碼: >> S, 套筒碼: >> P , 規格: >> A792SSGR33, 製造標準: >> ASTM, 表面處理劑種類: >> Z, 表面處理劑塗佈量: >> Z, 伸長率測試: >> N, 硬度測試碼: >> N, 抗拉強度測試: >> N, 降伏強度測試: >> N, 厚度變異: >> 0, 訂單正面顏色(五碼): >> SLH78, 正面漆膜厚: >> 25, 正面漆塗漆型式幾塗幾烤: >> 2, 修邊碼: >> Y, 重量碼: >> AW, 鋼捲捲向: >> O, 鍍層碼: >> AZ50, | F:保證1/2 ASTM 厚度公差
PPGL | 2501EFE007/001 |  | 1. ALT客戶 FORMA STEEL FH GL 板需要使用SAE1002M (OFP00239)-{.不符.} 2. FORMA STEEL 彎曲加工龜列，確認投料與 盡量不能有 CRACKING 現象 (不保證)...#83 (OFP00257)-{.不符.} 3. 製造標準為MS、ASTM或銷新加坡之訂單，若無技術指定優先用料，請優先使用國內料，勿使用ANFEN (OFP00406)-{.不符.} | 1. ALT客戶 FORMA STEEL FH GL 板需要使用SAE1002M (OFP00239)-{.不符.} 2. FORMA STEEL 彎曲加工龜列，確認投料與 盡量不能有 CRACKING 現象 (不保證)...#83 (OFP00257)-{.不符.} 3. 製造標準為MS、ASTM或銷新加坡之訂單，若無技術指定優先用料，請優先使用國內料，勿使用ANFEN (OFP00406)-{.不符.} 4. 【提醒】！本單為直立式包裝，嚴禁鍍鋅或烤漆後以STAGGER捲取 (OFP00451)-{.不符.} 5. 對於"TS AND YS AIMING 100KSI MAX, 不保證"。參...2109EFE055/001 幹古說明 (OFP00564)-{.不符.} 6. ※超耐候一系列用途要確認是否有英制公差需求，有英制公差需求時選配碼用ON027※ (OFP00680)-{.不符.} 7. 此經銷商有簽訂1/2厚度公差保證(無厚度變異),請調整冷軋與鍍鋅厚度公差管制範圍. 保證 ASTM 厚度公差 (OFP00180)-{.不符.} | 訂單:2501EFE007/001 CPL <生產備註> 事項如下 . 除HGI/ HGL 訂單邊緣不噴油. 其餘皆側緣噴油 (RMK00285) | 訂單:2501EFE007/001 CR1 <生產備註> 事項如下 . 此經銷商保證平均厚度在1/2厚度公差內，厚度量測NG時，如單位長度符合範圍，請放行 (RMK00402) . 此客戶有保證 全板形 急峻度 ≦ 0.7% ( ≦ 12 I-UNIT ) (RMK00583) | 訂單:2501EFE007/001 CR2 <生產備註> 事項如下 . 此經銷商保證平均厚度在1/2厚度公差內，厚度量測NG時，如單位長度符合範圍，請放行 (RMK00402) . 此客戶有保證 全板形 急峻度 ≦ 0.7% ( ≦ 12 I-UNIT ) (RMK00583) | 訂單:2501EFE007/001 CG1 <生產備註> 事項如下 . 鍍鋅表面不可有鋅痕、壓痕、凹陷、及刮傷 、應變痕等。 (RMK00054) . 此經銷商保證平均厚度在1/2厚度公差內，厚度量測NG時，如單位長度符合範圍，請放行 (RMK00402) . 鍍層 AZ150 (含) 以上 , 鋅花等級 C~E 目標D，避免鋅花晶界明顯後續造成烤漆點狀未塗漆。 (RMK00565) . 此客戶有保證 全板形 急峻度 ≦ 0.7% ( ≦ 12 I-UNIT ) (RMK00583) | 訂單:2501EFE007/001 CG2 <生產備註> 事項如下 . 鍍鋅表面不可有鋅痕、壓痕、凹陷、及刮傷 、應變痕等。 (RMK00054) . 此經銷商保證平均厚度在1/2厚度公差內，厚度量測NG時，如單位長度符合範圍，請放行 (RMK00402) . 鍍層 AZ150 (含) 以上 , 鋅花等級 C~E 目標D，避免鋅花晶界明顯後續造成烤漆點狀未塗漆。 (RMK00565) . 此客戶有保證 全板形 急峻度 ≦ 0.7% ( ≦ 12 I-UNIT ) (RMK00583) | 訂單:2501EFE007/001 CC1 <生產備註> 事項如下 . 正面面漆(20U)及正面總膜厚(25U)要求管制90%以上之膜厚,未達標準降級. (RMK00054) . 若背面面漆(20U)及背面總膜厚(25U)時要求管制90%以上之膜厚,未達標準降級 (RMK00054) . 面漆=18U(90%)~請購基準22U(110%),標準板總膜厚=5+20U(100%面漆). (RMK00054) . 30CM*全寬*留1塊給LAB及1塊給塗料商, (RMK00054) . 【色差】1.1.此客戶對目視色差要求較高,請依限度樣本進行目視色差管制★--->發生過訴賠 (RMK00248) . 【色差】1.2.若針對特殊顏色需特別管理時，請品檢忽略1.1.的規定以特別規定為主 (RMK00248) . 此經銷商保證平均厚度在1/2厚度公差內，厚度量測NG時，如單位長度符合範圍，請放行 (RMK00402) . 【捲取】注意！本單為直立式包裝。禁用STAGGER捲取送包裝！送RCL重處理例外。 (RMK00512) . 此客戶有保證 全板形 急峻度 ≦ 0.7% ( ≦ 12 I-UNIT ) (RMK00583) | 訂單:2501EFE007/001 CC2 <生產備註> 事項如下 . 正面面漆(20U)及正面總膜厚(25U)要求管制90%以上之膜厚,未達標準降級. (RMK00054) . 若背面面漆(20U)及背面總膜厚(25U)時要求管制90%以上之膜厚,未達標準降級 (RMK00054) . 面漆=18U(90%)~請購基準22U(110%),標準板總膜厚=5+20U(100%面漆). (RMK00054) . 30CM*全寬*留1塊給LAB及1塊給塗料商, (RMK00054) . 【色差】1.1.此客戶對目視色差要求較高,請依限度樣本進行目視色差管制★--->發生過訴賠 (RMK00248) . 【色差】1.2.若針對特殊顏色需特別管理時，請品檢忽略1.1.的規定以特別規定為主 (RMK00248) . 此經銷商保證平均厚度在1/2厚度公差內，厚度量測NG時，如單位長度符合範圍，請放行 (RMK00402) . 【捲取】注意！本單為直立式包裝。禁用STAGGER捲取送包裝！送RCL重處理例外。 (RMK00512) . 此客戶有保證 全板形 急峻度 ≦ 0.7% ( ≦ 12 I-UNIT ) (RMK00583) | 訂單:2501EFE007/001 RCL <生產備註> 事項如下 . 【捲取】注意！本單為直立式包裝。禁用STAGGER捲取送包裝！送RCL重處理例外。 (RMK00512) | 訂單:2501EFE007/001 CCPK 無 <生產備註> 事項 | 訂單:2501EFE007/001 CGQC <品檢備註> 事項如下 . 鍍層 AZ150 (含) 以上 , 鋅花等級 C~E 目標D，避免鋅花晶界明顯後續造成烤漆點狀未塗漆。 (RMK00565) | 訂單:2501EFE007/001 CCQC <品檢備註> 事項如下 . 【色差】1.1.此客戶對目視色差要求較高,請依限度樣本進行目視色差管制★--->發生過訴賠 (RMK00248) . 【色差】1.2.若針對特殊顏色需特別管理時，請品檢忽略1.1.的規定以特別規定為主 (RMK00248) . 【捲取】注意！本單為直立式包裝。禁用STAGGER捲取送包裝！送RCL重處理例外。 (RMK00512) | 訂單:2501EFE007/001 TOL 無 <生產備註> 事項 |  | 訂單 2501EFE007/001 修改記錄如下: 20241106 13:47:35 (06023) 退火碼: >> H2, 用途碼: >> COG003, 背面標示: >> S000, 訂單背面顏色(五碼): >> BY15Z, 背面漆膜厚: >> NOM, 背面漆塗漆型式幾塗幾烤: >> 2, 鉻酸鹽: >> Z, 訂單厚度: >> 0.015, 訂單重: >> 40, 重量容許率(下限): >> 10, 重量容許率(上限): >> 10, 訂單寬度: >> 40.875, 鍍製方式: >> AC, 鋼捲內徑: >> 508, 鋼捲下限重: >> 3, 鋼捲上限重: >> 4.5, 壓花條件碼: >> -, 表面花紋: >> R, 綠色識別碼: >> -, 印刷輥號: >> -, 產品代碼: >> PPGL, 皮膜碼: >> -, 單位別: >> I, 油品種類: >> Z, 塗油量: >> Z, 包裝代碼: >> E0 , 保護膜碼: >> -, 客戶試片取樣型式: >> -, 調質碼: >> S, 套筒碼: >> P , 規格: >> A792SSGR80, 製造標準: >> ASTM, 表面處理劑種類: >> Z, 表面處理劑塗佈量: >> Z, 伸長率測試: >> N, 硬度測試碼: >> N, 抗拉強度測試: >> N, 降伏強度測試: >> N, 訂單正面顏色(五碼): >> SYG46, 正面漆膜厚: >> 25, 正面漆塗漆型式幾塗幾烤: >> 2, 修邊碼: >> Y, 重量碼: >> AW, 鋼捲捲向: >> O, 鍍層碼: >> AZ50, | F:保證1/2 ASTM 厚度公差
PPGL | 2501EFE008/001 |  | 1. ALT客戶 FORMA STEEL FH GL 板需要使用SAE1002M (OFP00239)-{.不符.} 2. FORMA STEEL 彎曲加工龜列，確認投料與 盡量不能有 CRACKING 現象 (不保證)...#83 (OFP00257)-{.不符.} 3. 製造標準為MS、ASTM或銷新加坡之訂單，若無技術指定優先用料，請優先使用國內料，勿使用ANFEN (OFP00406)-{.不符.} | 1. ALT客戶 FORMA STEEL FH GL 板需要使用SAE1002M (OFP00239)-{.不符.} 2. FORMA STEEL 彎曲加工龜列，確認投料與 盡量不能有 CRACKING 現象 (不保證)...#83 (OFP00257)-{.不符.} 3. 製造標準為MS、ASTM或銷新加坡之訂單，若無技術指定優先用料，請優先使用國內料，勿使用ANFEN (OFP00406)-{.不符.} 4. 【提醒】！本單為直立式包裝，嚴禁鍍鋅或烤漆後以STAGGER捲取 (OFP00451)-{.不符.} 5. 對於"TS AND YS AIMING 100KSI MAX, 不保證"。參...2109EFE055/001 幹古說明 (OFP00564)-{.不符.} 6. ※超耐候一系列用途要確認是否有英制公差需求，有英制公差需求時選配碼用ON027※ (OFP00680)-{.不符.} 7. 此經銷商有簽訂1/2厚度公差保證(無厚度變異),請調整冷軋與鍍鋅厚度公差管制範圍. 保證 ASTM 厚度公差 (OFP00180)-{.不符.} | 訂單:2501EFE008/001 CPL <生產備註> 事項如下 . 除HGI/ HGL 訂單邊緣不噴油. 其餘皆側緣噴油 (RMK00285) | 訂單:2501EFE008/001 CR1 <生產備註> 事項如下 . 此經銷商保證平均厚度在1/2厚度公差內，厚度量測NG時，如單位長度符合範圍，請放行 (RMK00402) . 此客戶有保證 全板形 急峻度 ≦ 0.7% ( ≦ 12 I-UNIT ) (RMK00583) | 訂單:2501EFE008/001 CR2 <生產備註> 事項如下 . 此經銷商保證平均厚度在1/2厚度公差內，厚度量測NG時，如單位長度符合範圍，請放行 (RMK00402) . 此客戶有保證 全板形 急峻度 ≦ 0.7% ( ≦ 12 I-UNIT ) (RMK00583) | 訂單:2501EFE008/001 CG1 <生產備註> 事項如下 . 鍍鋅表面不可有鋅痕、壓痕、凹陷、及刮傷 、應變痕等。 (RMK00054) . 此經銷商保證平均厚度在1/2厚度公差內，厚度量測NG時，如單位長度符合範圍，請放行 (RMK00402) . 鍍層 AZ150 (含) 以上 , 鋅花等級 C~E 目標D，避免鋅花晶界明顯後續造成烤漆點狀未塗漆。 (RMK00565) . 此客戶有保證 全板形 急峻度 ≦ 0.7% ( ≦ 12 I-UNIT ) (RMK00583) | 訂單:2501EFE008/001 CG2 <生產備註> 事項如下 . 鍍鋅表面不可有鋅痕、壓痕、凹陷、及刮傷 、應變痕等。 (RMK00054) . 此經銷商保證平均厚度在1/2厚度公差內，厚度量測NG時，如單位長度符合範圍，請放行 (RMK00402) . 鍍層 AZ150 (含) 以上 , 鋅花等級 C~E 目標D，避免鋅花晶界明顯後續造成烤漆點狀未塗漆。 (RMK00565) . 此客戶有保證 全板形 急峻度 ≦ 0.7% ( ≦ 12 I-UNIT ) (RMK00583) | 訂單:2501EFE008/001 CC1 <生產備註> 事項如下 . 正面面漆(20U)及正面總膜厚(25U)要求管制90%以上之膜厚,未達標準降級. (RMK00054) . 若背面面漆(20U)及背面總膜厚(25U)時要求管制90%以上之膜厚,未達標準降級 (RMK00054) . 面漆=18U(90%)~請購基準22U(110%),標準板總膜厚=5+20U(100%面漆). (RMK00054) . 30CM*全寬*留1塊給LAB及1塊給塗料商, (RMK00054) . 【色差】1.1.此客戶對目視色差要求較高,請依限度樣本進行目視色差管制★--->發生過訴賠 (RMK00248) . 【色差】1.2.若針對特殊顏色需特別管理時，請品檢忽略1.1.的規定以特別規定為主 (RMK00248) . 此經銷商保證平均厚度在1/2厚度公差內，厚度量測NG時，如單位長度符合範圍，請放行 (RMK00402) . 【捲取】注意！本單為直立式包裝。禁用STAGGER捲取送包裝！送RCL重處理例外。 (RMK00512) . 【抽氣量】白色系在CC1生產時,FINISH抽氣量請設定250,如生產中發生色差b值異常升高,請股長再加大抽氣量因應 (RMK00560) . 此客戶有保證 全板形 急峻度 ≦ 0.7% ( ≦ 12 I-UNIT ) (RMK00583) | 訂單:2501EFE008/001 CC2 <生產備註> 事項如下 . 正面面漆(20U)及正面總膜厚(25U)要求管制90%以上之膜厚,未達標準降級. (RMK00054) . 若背面面漆(20U)及背面總膜厚(25U)時要求管制90%以上之膜厚,未達標準降級 (RMK00054) . 面漆=18U(90%)~請購基準22U(110%),標準板總膜厚=5+20U(100%面漆). (RMK00054) . 30CM*全寬*留1塊給LAB及1塊給塗料商, (RMK00054) . 【色差】1.1.此客戶對目視色差要求較高,請依限度樣本進行目視色差管制★--->發生過訴賠 (RMK00248) . 【色差】1.2.若針對特殊顏色需特別管理時，請品檢忽略1.1.的規定以特別規定為主 (RMK00248) . 此經銷商保證平均厚度在1/2厚度公差內，厚度量測NG時，如單位長度符合範圍，請放行 (RMK00402) . 【捲取】注意！本單為直立式包裝。禁用STAGGER捲取送包裝！送RCL重處理例外。 (RMK00512) . 【抽氣量】白色系在CC1生產時,FINISH抽氣量請設定250,如生產中發生色差b值異常升高,請股長再加大抽氣量因應 (RMK00560) . 此客戶有保證 全板形 急峻度 ≦ 0.7% ( ≦ 12 I-UNIT ) (RMK00583) | 訂單:2501EFE008/001 RCL <生產備註> 事項如下 . 【捲取】注意！本單為直立式包裝。禁用STAGGER捲取送包裝！送RCL重處理例外。 (RMK00512) | 訂單:2501EFE008/001 CCPK 無 <生產備註> 事項 | 訂單:2501EFE008/001 CGQC <品檢備註> 事項如下 . 鍍層 AZ150 (含) 以上 , 鋅花等級 C~E 目標D，避免鋅花晶界明顯後續造成烤漆點狀未塗漆。 (RMK00565) | 訂單:2501EFE008/001 CCQC <品檢備註> 事項如下 . 【色差】1.1.此客戶對目視色差要求較高,請依限度樣本進行目視色差管制★--->發生過訴賠 (RMK00248) . 【色差】1.2.若針對特殊顏色需特別管理時，請品檢忽略1.1.的規定以特別規定為主 (RMK00248) . 【捲取】注意！本單為直立式包裝。禁用STAGGER捲取送包裝！送RCL重處理例外。 (RMK00512) | 訂單:2501EFE008/001 TOL 無 <生產備註> 事項 |  | 訂單 2501EFE008/001 修改記錄如下: 20241106 13:50:50 (06023) 退火碼: >> H2, 用途碼: >> COG003, 背面標示: >> S000, 訂單背面顏色(五碼): >> BY15Z, 背面漆膜厚: >> NOM, 背面漆塗漆型式幾塗幾烤: >> 2, 鉻酸鹽: >> Z, 訂單厚度: >> 0.015, 訂單重: >> 100, 重量容許率(下限): >> 10, 重量容許率(上限): >> 10, 訂單寬度: >> 40.875, 鍍製方式: >> AC, 鋼捲內徑: >> 508, 鋼捲下限重: >> 3, 鋼捲上限重: >> 4.5, 壓花條件碼: >> -, 表面花紋: >> R, 綠色識別碼: >> -, 印刷輥號: >> -, 產品代碼: >> PPGL, 皮膜碼: >> -, 單位別: >> I, 油品種類: >> Z, 塗油量: >> Z, 包裝代碼: >> E0 , 保護膜碼: >> -, 客戶試片取樣型式: >> -, 調質碼: >> S, 套筒碼: >> P , 規格: >> A792SSGR80, 製造標準: >> ASTM, 表面處理劑種類: >> Z, 表面處理劑塗佈量: >> Z, 伸長率測試: >> N, 硬度測試碼: >> N, 抗拉強度測試: >> N, 降伏強度測試: >> N, 厚度變異: >> 0, 訂單正面顏色(五碼): >> SWS5X, 正面漆膜厚: >> 25, 正面漆塗漆型式幾塗幾烤: >> 2, 修邊碼: >> Y, 重量碼: >> AW, 鋼捲捲向: >> O, 鍍層碼: >> AZ50, | F:保證1/2 ASTM 厚度公差
PPGL | 2501EFE009/001 |  | 1. ALT客戶 FORMA STEEL FH GL 板需要使用SAE1002M (OFP00239)-{.不符.} 2. FORMA STEEL 彎曲加工龜列，確認投料與 盡量不能有 CRACKING 現象 (不保證)...#83 (OFP00257)-{.不符.} 3. 製造標準為MS、ASTM或銷新加坡之訂單，若無技術指定優先用料，請優先使用國內料，勿使用ANFEN (OFP00406)-{.不符.} | 1. ALT客戶 FORMA STEEL FH GL 板需要使用SAE1002M (OFP00239)-{.不符.} 2. FORMA STEEL 彎曲加工龜列，確認投料與 盡量不能有 CRACKING 現象 (不保證)...#83 (OFP00257)-{.不符.} 3. 確認訂單是否：英制+要求寬度公差（參考165EFE045 ）--->底材必須特設定 (OFP00258)-{.不符.} 4. 製造標準為MS、ASTM或銷新加坡之訂單，若無技術指定優先用料，請優先使用國內料，勿使用ANFEN (OFP00406)-{.不符.} 5. 【提醒】！本單為直立式包裝，嚴禁鍍鋅或烤漆後以STAGGER捲取 (OFP00451)-{.不符.} 6. 對於"TS AND YS AIMING 100KSI MAX, 不保證"。參...2109EFE055/001 幹古說明 (OFP00564)-{.不符.} 7. ※超耐候一系列用途要確認是否有英制公差需求，有英制公差需求時選配碼用ON027※ (OFP00680)-{.不符.} 8. 此經銷商有簽訂1/2厚度公差保證(無厚度變異),請調整冷軋與鍍鋅厚度公差管制範圍. 保證 ASTM 厚度公差 (OFP00180)-{.不符.} | 訂單:2501EFE009/001 CPL <生產備註> 事項如下 . 除HGI/ HGL 訂單邊緣不噴油. 其餘皆側緣噴油 (RMK00285) | 訂單:2501EFE009/001 CR1 <生產備註> 事項如下 . 此經銷商保證平均厚度在1/2厚度公差內，厚度量測NG時，如單位長度符合範圍，請放行 (RMK00402) . 此客戶有保證 全板形 急峻度 ≦ 0.7% ( ≦ 12 I-UNIT ) (RMK00583) | 訂單:2501EFE009/001 CR2 <生產備註> 事項如下 . 此經銷商保證平均厚度在1/2厚度公差內，厚度量測NG時，如單位長度符合範圍，請放行 (RMK00402) . 此客戶有保證 全板形 急峻度 ≦ 0.7% ( ≦ 12 I-UNIT ) (RMK00583) | 訂單:2501EFE009/001 CG1 <生產備註> 事項如下 . 鍍鋅表面不可有鋅痕、壓痕、凹陷、及刮傷 、應變痕等。 (RMK00054) . 此經銷商保證平均厚度在1/2厚度公差內，厚度量測NG時，如單位長度符合範圍，請放行 (RMK00402) . 鍍層 AZ150 (含) 以上 , 鋅花等級 C~E 目標D，避免鋅花晶界明顯後續造成烤漆點狀未塗漆。 (RMK00565) . 此客戶有保證 全板形 急峻度 ≦ 0.7% ( ≦ 12 I-UNIT ) (RMK00583) | 訂單:2501EFE009/001 CG2 <生產備註> 事項如下 . 鍍鋅表面不可有鋅痕、壓痕、凹陷、及刮傷 、應變痕等。 (RMK00054) . 此經銷商保證平均厚度在1/2厚度公差內，厚度量測NG時，如單位長度符合範圍，請放行 (RMK00402) . 鍍層 AZ150 (含) 以上 , 鋅花等級 C~E 目標D，避免鋅花晶界明顯後續造成烤漆點狀未塗漆。 (RMK00565) . 此客戶有保證 全板形 急峻度 ≦ 0.7% ( ≦ 12 I-UNIT ) (RMK00583) | 訂單:2501EFE009/001 CC1 <生產備註> 事項如下 . 正面面漆(20U)及正面總膜厚(25U)要求管制90%以上之膜厚,未達標準降級. (RMK00054) . 若背面面漆(20U)及背面總膜厚(25U)時要求管制90%以上之膜厚,未達標準降級 (RMK00054) . 面漆=18U(90%)~請購基準22U(110%),標準板總膜厚=5+20U(100%面漆). (RMK00054) . 30CM*全寬*留1塊給LAB及1塊給塗料商, (RMK00054) . 【色差】1.1.此客戶對目視色差要求較高,請依限度樣本進行目視色差管制★--->發生過訴賠 (RMK00248) . 【色差】1.2.若針對特殊顏色需特別管理時，請品檢忽略1.1.的規定以特別規定為主 (RMK00248) . 此經銷商保證平均厚度在1/2厚度公差內，厚度量測NG時，如單位長度符合範圍，請放行 (RMK00402) . 【捲取】注意！本單為直立式包裝。禁用STAGGER捲取送包裝！送RCL重處理例外。 (RMK00512) . 此客戶有保證 全板形 急峻度 ≦ 0.7% ( ≦ 12 I-UNIT ) (RMK00583) | 訂單:2501EFE009/001 CC2 <生產備註> 事項如下 . 正面面漆(20U)及正面總膜厚(25U)要求管制90%以上之膜厚,未達標準降級. (RMK00054) . 若背面面漆(20U)及背面總膜厚(25U)時要求管制90%以上之膜厚,未達標準降級 (RMK00054) . 面漆=18U(90%)~請購基準22U(110%),標準板總膜厚=5+20U(100%面漆). (RMK00054) . 30CM*全寬*留1塊給LAB及1塊給塗料商, (RMK00054) . 【色差】1.1.此客戶對目視色差要求較高,請依限度樣本進行目視色差管制★--->發生過訴賠 (RMK00248) . 【色差】1.2.若針對特殊顏色需特別管理時，請品檢忽略1.1.的規定以特別規定為主 (RMK00248) . 此經銷商保證平均厚度在1/2厚度公差內，厚度量測NG時，如單位長度符合範圍，請放行 (RMK00402) . 【捲取】注意！本單為直立式包裝。禁用STAGGER捲取送包裝！送RCL重處理例外。 (RMK00512) . 此客戶有保證 全板形 急峻度 ≦ 0.7% ( ≦ 12 I-UNIT ) (RMK00583) | 訂單:2501EFE009/001 RCL <生產備註> 事項如下 . 【捲取】注意！本單為直立式包裝。禁用STAGGER捲取送包裝！送RCL重處理例外。 (RMK00512) | 訂單:2501EFE009/001 CCPK 無 <生產備註> 事項 | 訂單:2501EFE009/001 CGQC <品檢備註> 事項如下 . 鍍層 AZ150 (含) 以上 , 鋅花等級 C~E 目標D，避免鋅花晶界明顯後續造成烤漆點狀未塗漆。 (RMK00565) | 訂單:2501EFE009/001 CCQC <品檢備註> 事項如下 . 【色差】1.1.此客戶對目視色差要求較高,請依限度樣本進行目視色差管制★--->發生過訴賠 (RMK00248) . 【色差】1.2.若針對特殊顏色需特別管理時，請品檢忽略1.1.的規定以特別規定為主 (RMK00248) . 【捲取】注意！本單為直立式包裝。禁用STAGGER捲取送包裝！送RCL重處理例外。 (RMK00512) | 訂單:2501EFE009/001 TOL 無 <生產備註> 事項 |  | 訂單 2501EFE009/001 修改記錄如下: 20241106 13:56:23 (06023) 退火碼: >> H2, 用途碼: >> COG003, 背面標示: >> S000, 訂單背面顏色(五碼): >> BY15Z, 背面漆膜厚: >> NOM, 背面漆塗漆型式幾塗幾烤: >> 2, 鉻酸鹽: >> Z, 訂單厚度: >> 0.019, 訂單重: >> 40, 重量容許率(下限): >> 10, 重量容許率(上限): >> 10, 訂單寬度: >> 42.75, 鍍製方式: >> AC, 鋼捲內徑: >> 508, 鋼捲下限重: >> 3, 鋼捲上限重: >> 4.5, 壓花條件碼: >> -, 表面花紋: >> R, 綠色識別碼: >> -, 印刷輥號: >> -, 產品代碼: >> PPGL, 皮膜碼: >> -, 單位別: >> I, 油品種類: >> Z, 塗油量: >> Z, 包裝代碼: >> E0 , 保護膜碼: >> -, 客戶試片取樣型式: >> -, 調質碼: >> S, 套筒碼: >> P , 規格: >> A792SSGR80, 製造標準: >> ASTM, 表面處理劑種類: >> Z, 表面處理劑塗佈量: >> Z, 伸長率測試: >> N, 硬度測試碼: >> N, 抗拉強度測試: >> N, 降伏強度測試: >> N, 訂單正面顏色(五碼): >> SYG39, 正面漆膜厚: >> 25, 正面漆塗漆型式幾塗幾烤: >> 2, 修邊碼: >> Y, 重量碼: >> AW, 鋼捲捲向: >> O, 鍍層碼: >> AZ50, | F:保證1/2 ASTM 厚度公差
PPGL | 2501EFE010/001 |  | 1. ALT客戶 FORMA STEEL FH GL 板需要使用SAE1002M (OFP00239)-{.不符.} 2. FORMA STEEL 彎曲加工龜列，確認投料與 盡量不能有 CRACKING 現象 (不保證)...#83 (OFP00257)-{.不符.} 3. 製造標準為MS、ASTM或銷新加坡之訂單，若無技術指定優先用料，請優先使用國內料，勿使用ANFEN (OFP00406)-{.不符.} | 1. ALT客戶 FORMA STEEL FH GL 板需要使用SAE1002M (OFP00239)-{.不符.} 2. FORMA STEEL 彎曲加工龜列，確認投料與 盡量不能有 CRACKING 現象 (不保證)...#83 (OFP00257)-{.不符.} 3. 確認訂單是否：英制+要求寬度公差（參考165EFE045 ）--->底材必須特設定 (OFP00258)-{.不符.} 4. 製造標準為MS、ASTM或銷新加坡之訂單，若無技術指定優先用料，請優先使用國內料，勿使用ANFEN (OFP00406)-{.不符.} 5. 【提醒】！本單為直立式包裝，嚴禁鍍鋅或烤漆後以STAGGER捲取 (OFP00451)-{.不符.} 6. 對於"TS AND YS AIMING 100KSI MAX, 不保證"。參...2109EFE055/001 幹古說明 (OFP00564)-{.不符.} 7. ※超耐候一系列用途要確認是否有英制公差需求，有英制公差需求時選配碼用ON027※ (OFP00680)-{.不符.} 8. 此經銷商有簽訂1/2厚度公差保證(無厚度變異),請調整冷軋與鍍鋅厚度公差管制範圍. 保證 ASTM 厚度公差 (OFP00180)-{.不符.} | 訂單:2501EFE010/001 CPL <生產備註> 事項如下 . 除HGI/ HGL 訂單邊緣不噴油. 其餘皆側緣噴油 (RMK00285) | 訂單:2501EFE010/001 CR1 <生產備註> 事項如下 . 此經銷商保證平均厚度在1/2厚度公差內，厚度量測NG時，如單位長度符合範圍，請放行 (RMK00402) . 此客戶有保證 全板形 急峻度 ≦ 0.7% ( ≦ 12 I-UNIT ) (RMK00583) | 訂單:2501EFE010/001 CR2 <生產備註> 事項如下 . 此經銷商保證平均厚度在1/2厚度公差內，厚度量測NG時，如單位長度符合範圍，請放行 (RMK00402) . 此客戶有保證 全板形 急峻度 ≦ 0.7% ( ≦ 12 I-UNIT ) (RMK00583) | 訂單:2501EFE010/001 CG1 <生產備註> 事項如下 . 鍍鋅表面不可有鋅痕、壓痕、凹陷、及刮傷 、應變痕等。 (RMK00054) . 此經銷商保證平均厚度在1/2厚度公差內，厚度量測NG時，如單位長度符合範圍，請放行 (RMK00402) . 鍍層 AZ150 (含) 以上 , 鋅花等級 C~E 目標D，避免鋅花晶界明顯後續造成烤漆點狀未塗漆。 (RMK00565) . 此客戶有保證 全板形 急峻度 ≦ 0.7% ( ≦ 12 I-UNIT ) (RMK00583) | 訂單:2501EFE010/001 CG2 <生產備註> 事項如下 . 鍍鋅表面不可有鋅痕、壓痕、凹陷、及刮傷 、應變痕等。 (RMK00054) . 此經銷商保證平均厚度在1/2厚度公差內，厚度量測NG時，如單位長度符合範圍，請放行 (RMK00402) . 鍍層 AZ150 (含) 以上 , 鋅花等級 C~E 目標D，避免鋅花晶界明顯後續造成烤漆點狀未塗漆。 (RMK00565) . 此客戶有保證 全板形 急峻度 ≦ 0.7% ( ≦ 12 I-UNIT ) (RMK00583) | 訂單:2501EFE010/001 CC1 <生產備註> 事項如下 . 正面面漆(20U)及正面總膜厚(25U)要求管制90%以上之膜厚,未達標準降級. (RMK00054) . 若背面面漆(20U)及背面總膜厚(25U)時要求管制90%以上之膜厚,未達標準降級 (RMK00054) . 面漆=18U(90%)~請購基準22U(110%),標準板總膜厚=5+20U(100%面漆). (RMK00054) . 30CM*全寬*留1塊給LAB及1塊給塗料商, (RMK00054) . 【色差】1.1.此客戶對目視色差要求較高,請依限度樣本進行目視色差管制★--->發生過訴賠 (RMK00248) . 【色差】1.2.若針對特殊顏色需特別管理時，請品檢忽略1.1.的規定以特別規定為主 (RMK00248) . 此經銷商保證平均厚度在1/2厚度公差內，厚度量測NG時，如單位長度符合範圍，請放行 (RMK00402) . 【捲取】注意！本單為直立式包裝。禁用STAGGER捲取送包裝！送RCL重處理例外。 (RMK00512) . 【抽氣量】白色系在CC1生產時,FINISH抽氣量請設定250,如生產中發生色差b值異常升高,請股長再加大抽氣量因應 (RMK00560) . 此客戶有保證 全板形 急峻度 ≦ 0.7% ( ≦ 12 I-UNIT ) (RMK00583) | 訂單:2501EFE010/001 CC2 <生產備註> 事項如下 . 正面面漆(20U)及正面總膜厚(25U)要求管制90%以上之膜厚,未達標準降級. (RMK00054) . 若背面面漆(20U)及背面總膜厚(25U)時要求管制90%以上之膜厚,未達標準降級 (RMK00054) . 面漆=18U(90%)~請購基準22U(110%),標準板總膜厚=5+20U(100%面漆). (RMK00054) . 30CM*全寬*留1塊給LAB及1塊給塗料商, (RMK00054) . 【色差】1.1.此客戶對目視色差要求較高,請依限度樣本進行目視色差管制★--->發生過訴賠 (RMK00248) . 【色差】1.2.若針對特殊顏色需特別管理時，請品檢忽略1.1.的規定以特別規定為主 (RMK00248) . 此經銷商保證平均厚度在1/2厚度公差內，厚度量測NG時，如單位長度符合範圍，請放行 (RMK00402) . 【捲取】注意！本單為直立式包裝。禁用STAGGER捲取送包裝！送RCL重處理例外。 (RMK00512) . 【抽氣量】白色系在CC1生產時,FINISH抽氣量請設定250,如生產中發生色差b值異常升高,請股長再加大抽氣量因應 (RMK00560) . 此客戶有保證 全板形 急峻度 ≦ 0.7% ( ≦ 12 I-UNIT ) (RMK00583) | 訂單:2501EFE010/001 RCL <生產備註> 事項如下 . 【捲取】注意！本單為直立式包裝。禁用STAGGER捲取送包裝！送RCL重處理例外。 (RMK00512) | 訂單:2501EFE010/001 CCPK 無 <生產備註> 事項 | 訂單:2501EFE010/001 CGQC <品檢備註> 事項如下 . 鍍層 AZ150 (含) 以上 , 鋅花等級 C~E 目標D，避免鋅花晶界明顯後續造成烤漆點狀未塗漆。 (RMK00565) | 訂單:2501EFE010/001 CCQC <品檢備註> 事項如下 . 【色差】1.1.此客戶對目視色差要求較高,請依限度樣本進行目視色差管制★--->發生過訴賠 (RMK00248) . 【色差】1.2.若針對特殊顏色需特別管理時，請品檢忽略1.1.的規定以特別規定為主 (RMK00248) . 【捲取】注意！本單為直立式包裝。禁用STAGGER捲取送包裝！送RCL重處理例外。 (RMK00512) | 訂單:2501EFE010/001 TOL 無 <生產備註> 事項 |  | 訂單 2501EFE010/001 修改記錄如下: 20241106 13:56:49 (06023) 退火碼: >> H2, 用途碼: >> COG003, 背面標示: >> S000, 訂單背面顏色(五碼): >> BY15Z, 背面漆膜厚: >> NOM, 背面漆塗漆型式幾塗幾烤: >> 2, 鉻酸鹽: >> Z, 訂單厚度: >> 0.019, 訂單重: >> 80, 重量容許率(下限): >> 10, 重量容許率(上限): >> 10, 訂單寬度: >> 42.75, 鍍製方式: >> AC, 鋼捲內徑: >> 508, 鋼捲下限重: >> 3, 鋼捲上限重: >> 4.5, 壓花條件碼: >> -, 表面花紋: >> R, 綠色識別碼: >> -, 印刷輥號: >> -, 產品代碼: >> PPGL, 皮膜碼: >> -, 單位別: >> I, 油品種類: >> Z, 塗油量: >> Z, 包裝代碼: >> E0 , 保護膜碼: >> -, 客戶試片取樣型式: >> -, 調質碼: >> S, 套筒碼: >> P , 規格: >> A792SSGR80, 製造標準: >> ASTM, 表面處理劑種類: >> Z, 表面處理劑塗佈量: >> Z, 伸長率測試: >> N, 硬度測試碼: >> N, 抗拉強度測試: >> N, 降伏強度測試: >> N, 厚度變異: >> 0, 訂單正面顏色(五碼): >> SWS5X, 正面漆膜厚: >> 25, 正面漆塗漆型式幾塗幾烤: >> 2, 修邊碼: >> Y, 重量碼: >> AW, 鋼捲捲向: >> O, 鍍層碼: >> AZ50, | F:保證1/2 ASTM 厚度公差
PPGI | 2501EFE011/001 |  | 1. 製造標準為MS、ASTM或銷新加坡之訂單，若無技術指定優先用料，請優先使用國內料，勿使用ANFEN (OFP00406)-{.不符.} | 1. 製造標準為MS、ASTM或銷新加坡之訂單，若無技術指定優先用料，請優先使用國內料，勿使用ANFEN (OFP00406)-{.不符.} 2. 【提醒】！本單為直立式包裝，嚴禁鍍鋅或烤漆後以STAGGER捲取 (OFP00451)-{.不符.} 3. ※超耐候一系列用途要確認是否有英制公差需求，有英制公差需求時選配碼用ON027※ (OFP00680)-{.不符.} 4. 此經銷商有簽訂1/2厚度公差保證(無厚度變異),請調整冷軋與鍍鋅厚度公差管制範圍. 保證 ASTM 厚度公差 (OFP00180)-{.不符.} | 訂單:2501EFE011/001 CPL <生產備註> 事項如下 . 除HGI/ HGL 訂單邊緣不噴油. 其餘皆側緣噴油 (RMK00285) | 訂單:2501EFE011/001 CR1 <生產備註> 事項如下 . 此經銷商保證平均厚度在1/2厚度公差內，厚度量測NG時，如單位長度符合範圍，請放行 (RMK00402) | 訂單:2501EFE011/001 CR2 <生產備註> 事項如下 . 此經銷商保證平均厚度在1/2厚度公差內，厚度量測NG時，如單位長度符合範圍，請放行 (RMK00402) | 訂單:2501EFE011/001 CG1 <生產備註> 事項如下 . 【板形】 FLATNESS 板形≦12 I-UNIT（≦0.7％） (RMK-E_CHIN) . 鍍鋅表面不可有鋅痕、壓痕、凹陷、及刮傷 、應變痕等 (RMK00053) . 此經銷商保證平均厚度在1/2厚度公差內，厚度量測NG時，如單位長度符合範圍，請放行 (RMK00402) | 訂單:2501EFE011/001 CG2 <生產備註> 事項如下 . 【板形】 FLATNESS 板形≦12 I-UNIT（≦0.7％） (RMK-E_CHIN) . 鍍鋅表面不可有鋅痕、壓痕、凹陷、及刮傷 、應變痕等 (RMK00053) . 此經銷商保證平均厚度在1/2厚度公差內，厚度量測NG時，如單位長度符合範圍，請放行 (RMK00402) | 訂單:2501EFE011/001 CC1 <生產備註> 事項如下 . 【板形】 FLATNESS 板形≦12 I-UNIT（≦0.7％） (RMK-E_CHIN) . 正面面漆(20U)及正面總膜厚(25U)要求管制90%以上之膜厚,未達標準降級. (RMK00053) . 若背面面漆(20U)及背面總膜厚(25U)時要求管制90%以上之膜厚,未達標準降級 (RMK00053) . 面漆=18U(90%)~請購基準22U(110%),標準板總膜厚=5+20U(100%面漆). (RMK00053) . 30CM*全寬*留給塗料商一片與實驗課一片。若背塗非B字頭塗料則留給塗料商2片與實驗課2片 (RMK00053) . 使用表調生產 (RMK00053) . 【色差】1.1.此客戶對目視色差要求較高,請依限度樣本進行目視色差管制★--->發生過訴賠 (RMK00248) . 【色差】1.2.若針對特殊顏色需特別管理時，請品檢忽略1.1.的規定以特別規定為主 (RMK00248) . 此經銷商保證平均厚度在1/2厚度公差內，厚度量測NG時，如單位長度符合範圍，請放行 (RMK00402) . 【捲取】注意！本單為直立式包裝。禁用STAGGER捲取送包裝！送RCL重處理例外。 (RMK00512) . 【抽氣量】白色系在CC1生產時,FINISH抽氣量請設定250,如生產中發生色差b值異常升高,請股長再加大抽氣量因應 (RMK00560) | 訂單:2501EFE011/001 CC2 <生產備註> 事項如下 . 【板形】 FLATNESS 板形≦12 I-UNIT（≦0.7％） (RMK-E_CHIN) . 正面面漆(20U)及正面總膜厚(25U)要求管制90%以上之膜厚,未達標準降級. (RMK00053) . 若背面面漆(20U)及背面總膜厚(25U)時要求管制90%以上之膜厚,未達標準降級 (RMK00053) . 面漆=18U(90%)~請購基準22U(110%),標準板總膜厚=5+20U(100%面漆). (RMK00053) . 30CM*全寬*留給塗料商一片與實驗課一片。若背塗非B字頭塗料則留給塗料商2片與實驗課2片 (RMK00053) . 使用表調生產 (RMK00053) . 20120627晨會決議 CC2生產 PPGI 時請使用表調 (RMK00191) . 【色差】1.1.此客戶對目視色差要求較高,請依限度樣本進行目視色差管制★--->發生過訴賠 (RMK00248) . 【色差】1.2.若針對特殊顏色需特別管理時，請品檢忽略1.1.的規定以特別規定為主 (RMK00248) . 此經銷商保證平均厚度在1/2厚度公差內，厚度量測NG時，如單位長度符合範圍，請放行 (RMK00402) . 【捲取】注意！本單為直立式包裝。禁用STAGGER捲取送包裝！送RCL重處理例外。 (RMK00512) . 【抽氣量】白色系在CC1生產時,FINISH抽氣量請設定250,如生產中發生色差b值異常升高,請股長再加大抽氣量因應 (RMK00560) | 訂單:2501EFE011/001 RCL <生產備註> 事項如下 . 【捲取】注意！本單為直立式包裝。禁用STAGGER捲取送包裝！送RCL重處理例外。 (RMK00512) | 訂單:2501EFE011/001 CCPK 無 <生產備註> 事項 | 訂單:2501EFE011/001 CGQC <品檢備註> 事項如下 . 【板形】 FLATNESS 板形≦12 I-UNIT（≦0.7％） (RMK-E_CHIN) . 鍍鋅表面不可有鋅痕、壓痕、凹陷、及刮傷 、應變痕等 (RMK00053) | 訂單:2501EFE011/001 CCQC <品檢備註> 事項如下 . 【板形】 FLATNESS 板形≦12 I-UNIT（≦0.7％） (RMK-E_CHIN) . 正面面漆(20U)及正面總膜厚(25U)要求管制90%以上之膜厚,未達標準降級. (RMK00053) . 若背面面漆(20U)及背面總膜厚(25U)時要求管制90%以上之膜厚,未達標準降級 (RMK00053) . 面漆=18U(90%)~請購基準22U(110%),標準板總膜厚=5+20U(100%面漆). (RMK00053) . 30CM*全寬*留給塗料商一片與實驗課一片。若背塗非B字頭塗料則留給塗料商2片與實驗課2片 (RMK00053) . 【色差】1.1.此客戶對目視色差要求較高,請依限度樣本進行目視色差管制★--->發生過訴賠 (RMK00248) . 【色差】1.2.若針對特殊顏色需特別管理時，請品檢忽略1.1.的規定以特別規定為主 (RMK00248) . 【捲取】注意！本單為直立式包裝。禁用STAGGER捲取送包裝！送RCL重處理例外。 (RMK00512) | 訂單:2501EFE011/001 TOL 無 <生產備註> 事項 | 【板形】 FLATNESS 板形≦12 I-UNIT（≦0.7％）^^/CG1/CG2/CC1/CC2/CGQC/CCQC/^^ <<.E_CHIN 2024/11/07 14:54.>> | 訂單 2501EFE011/001 修改記錄如下: 20241106 14:23:27 (06023) 退火碼: >> H2, 用途碼: >> COG003, 背面標示: >> S000, 訂單背面顏色(五碼): >> BW73A, 背面漆膜厚: >> NOM, 背面漆塗漆型式幾塗幾烤: >> 2, 鉻酸鹽: >> Z, 訂單厚度: >> 0.015, 訂單重: >> 40, 重量容許率(下限): >> 10, 重量容許率(上限): >> 10, 訂單寬度: >> 40.5, 鍍製方式: >> AC, 鋼捲內徑: >> 508, 鋼捲下限重: >> 2.5, 鋼捲上限重: >> 4.5, 壓花條件碼: >> -, 表面花紋: >> Z, 綠色識別碼: >> -, 印刷輥號: >> -, 產品代碼: >> PPGI, 皮膜碼: >> -, 單位別: >> I, 油品種類: >> Z, 塗油量: >> Z, 包裝代碼: >> E0 , 保護膜碼: >> -, 客戶試片取樣型式: >> -, 調質碼: >> S, 套筒碼: >> P , 規格: >> A653SSGR80, 製造標準: >> ASTM, 表面處理劑種類: >> Z, 表面處理劑塗佈量: >> Z, 伸長率測試: >> N, 硬度測試碼: >> N, 抗拉強度測試: >> N, 降伏強度測試: >> N, 厚度變異: >> 0, 訂單正面顏色(五碼): >> SWS2A, 正面漆膜厚: >> 25, 正面漆塗漆型式幾塗幾烤: >> 2, 修邊碼: >> Y, 重量碼: >> AW, 鋼捲捲向: >> O, 鍍層碼: >> G90, | F:保證1/2 ASTM 厚度公差
PPGL | 2501EFE012/001 |  | 1. 製造標準為MS、ASTM或銷新加坡之訂單，若無技術指定優先用料，請優先使用國內料，勿使用ANFEN (OFP00406)-{.不符.} | 1. 製造標準為MS、ASTM或銷新加坡之訂單，若無技術指定優先用料，請優先使用國內料，勿使用ANFEN (OFP00406)-{.不符.} 2. 【提醒】！本單為直立式包裝，嚴禁鍍鋅或烤漆後以STAGGER捲取 (OFP00451)-{.不符.} 3. ※超耐候一系列用途要確認是否有英制公差需求，有英制公差需求時選配碼用ON027※ (OFP00680)-{.不符.} 4. 此經銷商有簽訂1/2厚度公差保證(無厚度變異),請調整冷軋與鍍鋅厚度公差管制範圍. 保證 ASTM 厚度公差 (OFP00180)-{.不符.} | 訂單:2501EFE012/001 CPL <生產備註> 事項如下 . 除HGI/ HGL 訂單邊緣不噴油. 其餘皆側緣噴油 (RMK00285) | 訂單:2501EFE012/001 CR1 <生產備註> 事項如下 . 完軋寬度超出管制值上限≦2mm時,冷軋繼續生產並填寫品質異常通報單給鍍鋅線,以便調整張力與板溫 (RMK00278) . 此經銷商保證平均厚度在1/2厚度公差內，厚度量測NG時，如單位長度符合範圍，請放行 (RMK00402) | 訂單:2501EFE012/001 CR2 <生產備註> 事項如下 . 完軋寬度超出管制值上限≦2mm時,冷軋繼續生產並填寫品質異常通報單給鍍鋅線,以便調整張力與板溫 (RMK00278) . 此經銷商保證平均厚度在1/2厚度公差內，厚度量測NG時，如單位長度符合範圍，請放行 (RMK00402) | 訂單:2501EFE012/001 CG1 <生產備註> 事項如下 . 【板形】 FLATNESS 板形≦12 I-UNIT（≦0.7％） (RMK-YL_KUNG) . 鍍鋅表面不可有鋅痕、壓痕、凹陷、及刮傷 、應變痕等。 (RMK00054) . 此經銷商保證平均厚度在1/2厚度公差內，厚度量測NG時，如單位長度符合範圍，請放行 (RMK00402) . 鍍層 AZ150 (含) 以上 , 鋅花等級 C~E 目標D，避免鋅花晶界明顯後續造成烤漆點狀未塗漆。 (RMK00565) | 訂單:2501EFE012/001 CG2 <生產備註> 事項如下 . 【板形】 FLATNESS 板形≦12 I-UNIT（≦0.7％） (RMK-YL_KUNG) . 鍍鋅表面不可有鋅痕、壓痕、凹陷、及刮傷 、應變痕等。 (RMK00054) . 此經銷商保證平均厚度在1/2厚度公差內，厚度量測NG時，如單位長度符合範圍，請放行 (RMK00402) . 鍍層 AZ150 (含) 以上 , 鋅花等級 C~E 目標D，避免鋅花晶界明顯後續造成烤漆點狀未塗漆。 (RMK00565) | 訂單:2501EFE012/001 CC1 <生產備註> 事項如下 . 【板形】 FLATNESS 板形≦12 I-UNIT（≦0.7％） (RMK-YL_KUNG) . 正面面漆(20U)及正面總膜厚(25U)要求管制90%以上之膜厚,未達標準降級. (RMK00054) . 若背面面漆(20U)及背面總膜厚(25U)時要求管制90%以上之膜厚,未達標準降級 (RMK00054) . 面漆=18U(90%)~請購基準22U(110%),標準板總膜厚=5+20U(100%面漆). (RMK00054) . 30CM*全寬*留1塊給LAB及1塊給塗料商, (RMK00054) . 【色差】1.1.此客戶對目視色差要求較高,請依限度樣本進行目視色差管制★--->發生過訴賠 (RMK00248) . 【色差】1.2.若針對特殊顏色需特別管理時，請品檢忽略1.1.的規定以特別規定為主 (RMK00248) . 此經銷商保證平均厚度在1/2厚度公差內，厚度量測NG時，如單位長度符合範圍，請放行 (RMK00402) . 【捲取】注意！本單為直立式包裝。禁用STAGGER捲取送包裝！送RCL重處理例外。 (RMK00512) | 訂單:2501EFE012/001 CC2 <生產備註> 事項如下 . 【板形】 FLATNESS 板形≦12 I-UNIT（≦0.7％） (RMK-YL_KUNG) . 正面面漆(20U)及正面總膜厚(25U)要求管制90%以上之膜厚,未達標準降級. (RMK00054) . 若背面面漆(20U)及背面總膜厚(25U)時要求管制90%以上之膜厚,未達標準降級 (RMK00054) . 面漆=18U(90%)~請購基準22U(110%),標準板總膜厚=5+20U(100%面漆). (RMK00054) . 30CM*全寬*留1塊給LAB及1塊給塗料商, (RMK00054) . 【色差】1.1.此客戶對目視色差要求較高,請依限度樣本進行目視色差管制★--->發生過訴賠 (RMK00248) . 【色差】1.2.若針對特殊顏色需特別管理時，請品檢忽略1.1.的規定以特別規定為主 (RMK00248) . 此經銷商保證平均厚度在1/2厚度公差內，厚度量測NG時，如單位長度符合範圍，請放行 (RMK00402) . 【捲取】注意！本單為直立式包裝。禁用STAGGER捲取送包裝！送RCL重處理例外。 (RMK00512) | 訂單:2501EFE012/001 RCL <生產備註> 事項如下 . 【捲取】注意！本單為直立式包裝。禁用STAGGER捲取送包裝！送RCL重處理例外。 (RMK00512) | 訂單:2501EFE012/001 CCPK 無 <生產備註> 事項 | 訂單:2501EFE012/001 CGQC <品檢備註> 事項如下 . 【板形】 FLATNESS 板形≦12 I-UNIT（≦0.7％） (RMK-YL_KUNG) . 鍍層 AZ150 (含) 以上 , 鋅花等級 C~E 目標D，避免鋅花晶界明顯後續造成烤漆點狀未塗漆。 (RMK00565) | 訂單:2501EFE012/001 CCQC <品檢備註> 事項如下 . 【板形】 FLATNESS 板形≦12 I-UNIT（≦0.7％） (RMK-YL_KUNG) . 【色差】1.1.此客戶對目視色差要求較高,請依限度樣本進行目視色差管制★--->發生過訴賠 (RMK00248) . 【色差】1.2.若針對特殊顏色需特別管理時，請品檢忽略1.1.的規定以特別規定為主 (RMK00248) . 【捲取】注意！本單為直立式包裝。禁用STAGGER捲取送包裝！送RCL重處理例外。 (RMK00512) | 訂單:2501EFE012/001 TOL 無 <生產備註> 事項 | 【板形】 FLATNESS 板形≦12 I-UNIT（≦0.7％）^^/CG1/CG2/CC1/CC2/CGQC/CCQC/ <<.YL_KUNG 2024/11/08 13:25.>> | 訂單 2501EFE012/001 修改記錄如下: 20241106 14:25:39 (06023) 退火碼: >> S1, 用途碼: >> COG003, 背面標示: >> S000, 訂單背面顏色(五碼): >> BW73Z, 背面漆膜厚: >> NOM, 背面漆塗漆型式幾塗幾烤: >> 2, 鉻酸鹽: >> Z, 訂單厚度: >> 0.02, 訂單重: >> 40, 重量容許率(下限): >> 10, 重量容許率(上限): >> 10, 訂單寬度: >> 43.25, 鍍製方式: >> AC, 鋼捲內徑: >> 508, 鋼捲下限重: >> 2.5, 鋼捲上限重: >> 4.5, 壓花條件碼: >> -, 表面花紋: >> R, 綠色識別碼: >> -, 印刷輥號: >> -, 產品代碼: >> PPGL, 皮膜碼: >> -, 單位別: >> I, 油品種類: >> Z, 塗油量: >> Z, 包裝代碼: >> E0 , 保護膜碼: >> -, 客戶試片取樣型式: >> -, 調質碼: >> S, 套筒碼: >> P , 規格: >> A792SSGR50, 製造標準: >> ASTM, 表面處理劑種類: >> Z, 表面處理劑塗佈量: >> Z, 伸長率測試: >> N, 硬度測試碼: >> N, 抗拉強度測試: >> N, 降伏強度測試: >> N, 厚度變異: >> 0, 訂單正面顏色(五碼): >> SBH5Y, 正面漆膜厚: >> 25, 正面漆塗漆型式幾塗幾烤: >> 2, 修邊碼: >> Y, 重量碼: >> AW, 鋼捲捲向: >> O, 鍍層碼: >> AZ50, | F:保證1/2 ASTM 厚度公差
PPGL | 2501EFE012/002 |  | 1. 製造標準為MS、ASTM或銷新加坡之訂單，若無技術指定優先用料，請優先使用國內料，勿使用ANFEN (OFP00406)-{.不符.} | 1. 製造標準為MS、ASTM或銷新加坡之訂單，若無技術指定優先用料，請優先使用國內料，勿使用ANFEN (OFP00406)-{.不符.} 2. 【提醒】！本單為直立式包裝，嚴禁鍍鋅或烤漆後以STAGGER捲取 (OFP00451)-{.不符.} 3. ※超耐候一系列用途要確認是否有英制公差需求，有英制公差需求時選配碼用ON027※ (OFP00680)-{.不符.} 4. 此經銷商有簽訂1/2厚度公差保證(無厚度變異),請調整冷軋與鍍鋅厚度公差管制範圍. 保證 ASTM 厚度公差 (OFP00180)-{.不符.} | 訂單:2501EFE012/002 CPL <生產備註> 事項如下 . 除HGI/ HGL 訂單邊緣不噴油. 其餘皆側緣噴油 (RMK00285) | 訂單:2501EFE012/002 CR1 <生產備註> 事項如下 . 完軋寬度超出管制值上限≦2mm時,冷軋繼續生產並填寫品質異常通報單給鍍鋅線,以便調整張力與板溫 (RMK00278) . 此經銷商保證平均厚度在1/2厚度公差內，厚度量測NG時，如單位長度符合範圍，請放行 (RMK00402) | 訂單:2501EFE012/002 CR2 <生產備註> 事項如下 . 完軋寬度超出管制值上限≦2mm時,冷軋繼續生產並填寫品質異常通報單給鍍鋅線,以便調整張力與板溫 (RMK00278) . 此經銷商保證平均厚度在1/2厚度公差內，厚度量測NG時，如單位長度符合範圍，請放行 (RMK00402) | 訂單:2501EFE012/002 CG1 <生產備註> 事項如下 . 【板形】 FLATNESS 板形≦12 I-UNIT（≦0.7％） (RMK-YL_KUNG) . 鍍鋅表面不可有鋅痕、壓痕、凹陷、及刮傷 、應變痕等。 (RMK00054) . 此經銷商保證平均厚度在1/2厚度公差內，厚度量測NG時，如單位長度符合範圍，請放行 (RMK00402) . 鍍層 AZ150 (含) 以上 , 鋅花等級 C~E 目標D，避免鋅花晶界明顯後續造成烤漆點狀未塗漆。 (RMK00565) | 訂單:2501EFE012/002 CG2 <生產備註> 事項如下 . 【板形】 FLATNESS 板形≦12 I-UNIT（≦0.7％） (RMK-YL_KUNG) . 鍍鋅表面不可有鋅痕、壓痕、凹陷、及刮傷 、應變痕等。 (RMK00054) . 此經銷商保證平均厚度在1/2厚度公差內，厚度量測NG時，如單位長度符合範圍，請放行 (RMK00402) . 鍍層 AZ150 (含) 以上 , 鋅花等級 C~E 目標D，避免鋅花晶界明顯後續造成烤漆點狀未塗漆。 (RMK00565) | 訂單:2501EFE012/002 CC1 <生產備註> 事項如下 . 【板形】 FLATNESS 板形≦12 I-UNIT（≦0.7％） (RMK-YL_KUNG) . 正面面漆(20U)及正面總膜厚(25U)要求管制90%以上之膜厚,未達標準降級. (RMK00054) . 若背面面漆(20U)及背面總膜厚(25U)時要求管制90%以上之膜厚,未達標準降級 (RMK00054) . 面漆=18U(90%)~請購基準22U(110%),標準板總膜厚=5+20U(100%面漆). (RMK00054) . 30CM*全寬*留1塊給LAB及1塊給塗料商, (RMK00054) . 【色差】1.1.此客戶對目視色差要求較高,請依限度樣本進行目視色差管制★--->發生過訴賠 (RMK00248) . 【色差】1.2.若針對特殊顏色需特別管理時，請品檢忽略1.1.的規定以特別規定為主 (RMK00248) . 此經銷商保證平均厚度在1/2厚度公差內，厚度量測NG時，如單位長度符合範圍，請放行 (RMK00402) . 【捲取】注意！本單為直立式包裝。禁用STAGGER捲取送包裝！送RCL重處理例外。 (RMK00512) | 訂單:2501EFE012/002 CC2 <生產備註> 事項如下 . 【板形】 FLATNESS 板形≦12 I-UNIT（≦0.7％） (RMK-YL_KUNG) . 正面面漆(20U)及正面總膜厚(25U)要求管制90%以上之膜厚,未達標準降級. (RMK00054) . 若背面面漆(20U)及背面總膜厚(25U)時要求管制90%以上之膜厚,未達標準降級 (RMK00054) . 面漆=18U(90%)~請購基準22U(110%),標準板總膜厚=5+20U(100%面漆). (RMK00054) . 30CM*全寬*留1塊給LAB及1塊給塗料商, (RMK00054) . 【色差】1.1.此客戶對目視色差要求較高,請依限度樣本進行目視色差管制★--->發生過訴賠 (RMK00248) . 【色差】1.2.若針對特殊顏色需特別管理時，請品檢忽略1.1.的規定以特別規定為主 (RMK00248) . 此經銷商保證平均厚度在1/2厚度公差內，厚度量測NG時，如單位長度符合範圍，請放行 (RMK00402) . 【捲取】注意！本單為直立式包裝。禁用STAGGER捲取送包裝！送RCL重處理例外。 (RMK00512) | 訂單:2501EFE012/002 RCL <生產備註> 事項如下 . 【捲取】注意！本單為直立式包裝。禁用STAGGER捲取送包裝！送RCL重處理例外。 (RMK00512) | 訂單:2501EFE012/002 CCPK 無 <生產備註> 事項 | 訂單:2501EFE012/002 CGQC <品檢備註> 事項如下 . 【板形】 FLATNESS 板形≦12 I-UNIT（≦0.7％） (RMK-YL_KUNG) . 鍍層 AZ150 (含) 以上 , 鋅花等級 C~E 目標D，避免鋅花晶界明顯後續造成烤漆點狀未塗漆。 (RMK00565) | 訂單:2501EFE012/002 CCQC <品檢備註> 事項如下 . 【板形】 FLATNESS 板形≦12 I-UNIT（≦0.7％） (RMK-YL_KUNG) . 【色差】1.1.此客戶對目視色差要求較高,請依限度樣本進行目視色差管制★--->發生過訴賠 (RMK00248) . 【色差】1.2.若針對特殊顏色需特別管理時，請品檢忽略1.1.的規定以特別規定為主 (RMK00248) . 【捲取】注意！本單為直立式包裝。禁用STAGGER捲取送包裝！送RCL重處理例外。 (RMK00512) | 訂單:2501EFE012/002 TOL 無 <生產備註> 事項 | 【板形】 FLATNESS 板形≦12 I-UNIT（≦0.7％）^^/CG1/CG2/CC1/CC2/CGQC/CCQC/ <<.YL_KUNG 2024/11/08 13:32.>> | 訂單 2501EFE012/002 修改記錄如下: 20241106 14:26:10 (06023) 退火碼: >> S1, 用途碼: >> COG003, 背面標示: >> S000, 訂單背面顏色(五碼): >> BW73Z, 背面漆膜厚: >> NOM, 背面漆塗漆型式幾塗幾烤: >> 2, 鉻酸鹽: >> Z, 訂單厚度: >> 0.02, 訂單重: >> 40, 重量容許率(下限): >> 10, 重量容許率(上限): >> 10, 訂單寬度: >> 43.25, 鍍製方式: >> AC, 鋼捲內徑: >> 508, 鋼捲下限重: >> 2.5, 鋼捲上限重: >> 4.5, 壓花條件碼: >> -, 表面花紋: >> R, 綠色識別碼: >> -, 印刷輥號: >> -, 產品代碼: >> PPGL, 皮膜碼: >> -, 單位別: >> I, 油品種類: >> Z, 塗油量: >> Z, 包裝代碼: >> E0 , 保護膜碼: >> -, 客戶試片取樣型式: >> -, 調質碼: >> S, 套筒碼: >> P , 規格: >> A792SSGR50, 製造標準: >> ASTM, 表面處理劑種類: >> Z, 表面處理劑塗佈量: >> Z, 伸長率測試: >> N, 硬度測試碼: >> N, 抗拉強度測試: >> N, 降伏強度測試: >> N, 厚度變異: >> 0, 訂單正面顏色(五碼): >> SLH58, 正面漆膜厚: >> 25, 正面漆塗漆型式幾塗幾烤: >> 2, 修邊碼: >> Y, 重量碼: >> AW, 鋼捲捲向: >> O, 鍍層碼: >> AZ50, | F:保證1/2 ASTM 厚度公差
PPGL | 2501EFE013/001 | 1. 提醒：住友"美加"區要求只能下"超耐候屋頂(保證年限)" (OFP00177)-{.不符.} | 1. 製造標準為MS、ASTM或銷新加坡之訂單，若無技術指定優先用料，請優先使用國內料，勿使用ANFEN (OFP00406)-{.不符.} | 1. 提醒：住友"美加"區要求只能下"超耐候屋頂(保證年限)" (OFP00177)-{.不符.} 2. 製造標準為MS、ASTM或銷新加坡之訂單，若無技術指定優先用料，請優先使用國內料，勿使用ANFEN (OFP00406)-{.不符.} 3. 【提醒】！本單為直立式包裝，嚴禁鍍鋅或烤漆後以STAGGER捲取 (OFP00451)-{.不符.} 4. ※超耐候一系列用途要確認是否有英制公差需求，有英制公差需求時選配碼用ON027※ (OFP00680)-{.不符.} 5. 此經銷商有簽訂1/2厚度公差保證(無厚度變異),請調整冷軋與鍍鋅厚度公差管制範圍. 保證 ASTM 厚度公差 (OFP00180)-{.不符.} | 訂單:2501EFE013/001 CPL <生產備註> 事項如下 . 除HGI/ HGL 訂單邊緣不噴油. 其餘皆側緣噴油 (RMK00285) | 訂單:2501EFE013/001 CR1 <生產備註> 事項如下 . 【板形】 FLATNESS 板形≦12 I-UNIT（≦0.7％） (RMK-YL_KUNG) . 此經銷商保證平均厚度在1/2厚度公差內，厚度量測NG時，如單位長度符合範圍，請放行 (RMK00402) | 訂單:2501EFE013/001 CR2 <生產備註> 事項如下 . 【板形】 FLATNESS 板形≦12 I-UNIT（≦0.7％） (RMK-YL_KUNG) . 此經銷商保證平均厚度在1/2厚度公差內，厚度量測NG時，如單位長度符合範圍，請放行 (RMK00402) | 訂單:2501EFE013/001 CG1 <生產備註> 事項如下 . 【板形】 FLATNESS 板形≦12 I-UNIT（≦0.7％） (RMK-YL_KUNG) . 鍍鋅表面不可有鋅痕、壓痕、凹陷、及刮傷 、應變痕等。 (RMK00054) . 此經銷商保證平均厚度在1/2厚度公差內，厚度量測NG時，如單位長度符合範圍，請放行 (RMK00402) | 訂單:2501EFE013/001 CG2 <生產備註> 事項如下 . 【板形】 FLATNESS 板形≦12 I-UNIT（≦0.7％） (RMK-YL_KUNG) . 鍍鋅表面不可有鋅痕、壓痕、凹陷、及刮傷 、應變痕等。 (RMK00054) . 此經銷商保證平均厚度在1/2厚度公差內，厚度量測NG時，如單位長度符合範圍，請放行 (RMK00402) | 訂單:2501EFE013/001 CC1 <生產備註> 事項如下 . 【色差】色差放行標準為DE<= 2.0，只管制當批無明顯目視色差，不管制批差異。 (RMK-YL_KUNG) . 【板形】 FLATNESS 板形≦12 I-UNIT（≦0.7％） (RMK-YL_KUNG) . 正面面漆(20U)及正面總膜厚(25U)要求管制90%以上之膜厚,未達標準降級. (RMK00054) . 若背面面漆(20U)及背面總膜厚(25U)時要求管制90%以上之膜厚,未達標準降級 (RMK00054) . 面漆=18U(90%)~請購基準22U(110%),標準板總膜厚=5+20U(100%面漆). (RMK00054) . 30CM*全寬*留1塊給LAB及1塊給塗料商, (RMK00054) . 【色差】1.1.此客戶對目視色差要求較高,請依限度樣本進行目視色差管制★--->發生過訴賠 (RMK00248) . 【色差】1.2.若針對特殊顏色需特別管理時，請品檢忽略1.1.的規定以特別規定為主 (RMK00248) . 此經銷商保證平均厚度在1/2厚度公差內，厚度量測NG時，如單位長度符合範圍，請放行 (RMK00402) . 【捲取】注意！本單為直立式包裝。禁用STAGGER捲取送包裝！送RCL重處理例外。 (RMK00512) | 訂單:2501EFE013/001 CC2 <生產備註> 事項如下 . 【色差】色差放行標準為DE<= 2.0，只管制當批無明顯目視色差，不管制批差異。 (RMK-YL_KUNG) . 【板形】 FLATNESS 板形≦12 I-UNIT（≦0.7％） (RMK-YL_KUNG) . 正面面漆(20U)及正面總膜厚(25U)要求管制90%以上之膜厚,未達標準降級. (RMK00054) . 若背面面漆(20U)及背面總膜厚(25U)時要求管制90%以上之膜厚,未達標準降級 (RMK00054) . 面漆=18U(90%)~請購基準22U(110%),標準板總膜厚=5+20U(100%面漆). (RMK00054) . 30CM*全寬*留1塊給LAB及1塊給塗料商, (RMK00054) . 【色差】1.1.此客戶對目視色差要求較高,請依限度樣本進行目視色差管制★--->發生過訴賠 (RMK00248) . 【色差】1.2.若針對特殊顏色需特別管理時，請品檢忽略1.1.的規定以特別規定為主 (RMK00248) . 此經銷商保證平均厚度在1/2厚度公差內，厚度量測NG時，如單位長度符合範圍，請放行 (RMK00402) . 【捲取】注意！本單為直立式包裝。禁用STAGGER捲取送包裝！送RCL重處理例外。 (RMK00512) | 訂單:2501EFE013/001 RCL <生產備註> 事項如下 . 【捲取】注意！本單為直立式包裝。禁用STAGGER捲取送包裝！送RCL重處理例外。 (RMK00512) | 訂單:2501EFE013/001 CCPK 無 <生產備註> 事項 | 訂單:2501EFE013/001 CGQC <品檢備註> 事項如下 . 【板形】 FLATNESS 板形≦12 I-UNIT（≦0.7％） (RMK-YL_KUNG) | 訂單:2501EFE013/001 CCQC <品檢備註> 事項如下 . 【色差】色差放行標準為DE<= 2.0，只管制當批無明顯目視色差，不管制批差異。 (RMK-YL_KUNG) . 【板形】 FLATNESS 板形≦12 I-UNIT（≦0.7％） (RMK-YL_KUNG) . 【色差】1.1.此客戶對目視色差要求較高,請依限度樣本進行目視色差管制★--->發生過訴賠 (RMK00248) . 【色差】1.2.若針對特殊顏色需特別管理時，請品檢忽略1.1.的規定以特別規定為主 (RMK00248) . 【捲取】注意！本單為直立式包裝。禁用STAGGER捲取送包裝！送RCL重處理例外。 (RMK00512) | 訂單:2501EFE013/001 TOL 無 <生產備註> 事項 | 【板形】 FLATNESS 板形≦12 I-UNIT（≦0.7％）^^/CR1/CR2/CG1/CG2/CC1/CC2/CGQC/CCQC/ <<.YL_KUNG 2024/11/08 15:45.>> 【色差】色差放行標準為DE<= 2.0，只管制當批無明顯目視色差，不管制批差異。^^/CC1/CC2/CCQC/ <<.YL_KUNG 2024/11/08 15:46.>> | 訂單 2501EFE013/001 修改記錄如下: 20241106 14:27:43 (06023) 退火碼: >> S1, 用途碼: >> COG007, 背面標示: >> S000, 訂單背面顏色(五碼): >> BW73Z, 背面漆膜厚: >> NOM, 背面漆塗漆型式幾塗幾烤: >> 2, 鉻酸鹽: >> Z, 訂單厚度: >> 0.02, 訂單重: >> 40, 重量容許率(下限): >> 10, 重量容許率(上限): >> 10, 訂單寬度: >> 36, 鍍製方式: >> AC, 鋼捲內徑: >> 508, 鋼捲下限重: >> 2.5, 鋼捲上限重: >> 4.5, 壓花條件碼: >> -, 表面花紋: >> R, 綠色識別碼: >> -, 印刷輥號: >> -, 產品代碼: >> PPGL, 皮膜碼: >> -, 單位別: >> I, 油品種類: >> Z, 塗油量: >> Z, 包裝代碼: >> E0 , 保護膜碼: >> -, 客戶試片取樣型式: >> -, 調質碼: >> S, 套筒碼: >> P , 規格: >> A792SSGR33, 製造標準: >> ASTM, 表面處理劑種類: >> Z, 表面處理劑塗佈量: >> Z, 伸長率測試: >> N, 硬度測試碼: >> N, 抗拉強度測試: >> N, 降伏強度測試: >> N, 厚度變異: >> 0, 訂單正面顏色(五碼): >> SGT7Q, 正面漆膜厚: >> 25, 正面漆塗漆型式幾塗幾烤: >> 2, 修邊碼: >> Y, 重量碼: >> AW, 鋼捲捲向: >> O, 鍍層碼: >> AZ50, | F:保證1/2 ASTM 厚度公差
PPGL | 2501EFE014/001 |  | 1. 製造標準為MS、ASTM或銷新加坡之訂單，若無技術指定優先用料，請優先使用國內料，勿使用ANFEN (OFP00406)-{.不符.} | 1. 製造標準為MS、ASTM或銷新加坡之訂單，若無技術指定優先用料，請優先使用國內料，勿使用ANFEN (OFP00406)-{.不符.} 2. 【提醒】！本單為直立式包裝，嚴禁鍍鋅或烤漆後以STAGGER捲取 (OFP00451)-{.不符.} 3. ※超耐候一系列用途要確認是否有英制公差需求，有英制公差需求時選配碼用ON027※ (OFP00680)-{.不符.} 4. 此經銷商有簽訂1/2厚度公差保證(無厚度變異),請調整冷軋與鍍鋅厚度公差管制範圍. 保證 ASTM 厚度公差 (OFP00180)-{.不符.} | 訂單:2501EFE014/001 CPL <生產備註> 事項如下 . 除HGI/ HGL 訂單邊緣不噴油. 其餘皆側緣噴油 (RMK00285) | 訂單:2501EFE014/001 CR1 <生產備註> 事項如下 . 完軋寬度超出管制值上限≦2mm時,冷軋繼續生產並填寫品質異常通報單給鍍鋅線,以便調整張力與板溫 (RMK00278) . 此經銷商保證平均厚度在1/2厚度公差內，厚度量測NG時，如單位長度符合範圍，請放行 (RMK00402) | 訂單:2501EFE014/001 CR2 <生產備註> 事項如下 . 完軋寬度超出管制值上限≦2mm時,冷軋繼續生產並填寫品質異常通報單給鍍鋅線,以便調整張力與板溫 (RMK00278) . 此經銷商保證平均厚度在1/2厚度公差內，厚度量測NG時，如單位長度符合範圍，請放行 (RMK00402) | 訂單:2501EFE014/001 CG1 <生產備註> 事項如下 . 【板形】 FLATNESS 板形≦12 I-UNIT（≦0.7％） (RMK-E_CHIN) . 鍍鋅表面不可有鋅痕、壓痕、凹陷、及刮傷 、應變痕等。 (RMK00054) . 此經銷商保證平均厚度在1/2厚度公差內，厚度量測NG時，如單位長度符合範圍，請放行 (RMK00402) . 鍍層 AZ150 (含) 以上 , 鋅花等級 C~E 目標D，避免鋅花晶界明顯後續造成烤漆點狀未塗漆。 (RMK00565) | 訂單:2501EFE014/001 CG2 <生產備註> 事項如下 . 【板形】 FLATNESS 板形≦12 I-UNIT（≦0.7％） (RMK-E_CHIN) . 鍍鋅表面不可有鋅痕、壓痕、凹陷、及刮傷 、應變痕等。 (RMK00054) . 此經銷商保證平均厚度在1/2厚度公差內，厚度量測NG時，如單位長度符合範圍，請放行 (RMK00402) . 鍍層 AZ150 (含) 以上 , 鋅花等級 C~E 目標D，避免鋅花晶界明顯後續造成烤漆點狀未塗漆。 (RMK00565) | 訂單:2501EFE014/001 CC1 <生產備註> 事項如下 . 【板形】 FLATNESS 板形≦12 I-UNIT（≦0.7％） (RMK-E_CHIN) . 正面面漆(20U)及正面總膜厚(25U)要求管制90%以上之膜厚,未達標準降級. (RMK00054) . 若背面面漆(20U)及背面總膜厚(25U)時要求管制90%以上之膜厚,未達標準降級 (RMK00054) . 面漆=18U(90%)~請購基準22U(110%),標準板總膜厚=5+20U(100%面漆). (RMK00054) . 30CM*全寬*留1塊給LAB及1塊給塗料商, (RMK00054) . 【色差】1.1.此客戶對目視色差要求較高,請依限度樣本進行目視色差管制★--->發生過訴賠 (RMK00248) . 【色差】1.2.若針對特殊顏色需特別管理時，請品檢忽略1.1.的規定以特別規定為主 (RMK00248) . 此經銷商保證平均厚度在1/2厚度公差內，厚度量測NG時，如單位長度符合範圍，請放行 (RMK00402) . 【捲取】注意！本單為直立式包裝。禁用STAGGER捲取送包裝！送RCL重處理例外。 (RMK00512) | 訂單:2501EFE014/001 CC2 <生產備註> 事項如下 . 【板形】 FLATNESS 板形≦12 I-UNIT（≦0.7％） (RMK-E_CHIN) . 正面面漆(20U)及正面總膜厚(25U)要求管制90%以上之膜厚,未達標準降級. (RMK00054) . 若背面面漆(20U)及背面總膜厚(25U)時要求管制90%以上之膜厚,未達標準降級 (RMK00054) . 面漆=18U(90%)~請購基準22U(110%),標準板總膜厚=5+20U(100%面漆). (RMK00054) . 30CM*全寬*留1塊給LAB及1塊給塗料商, (RMK00054) . 【色差】1.1.此客戶對目視色差要求較高,請依限度樣本進行目視色差管制★--->發生過訴賠 (RMK00248) . 【色差】1.2.若針對特殊顏色需特別管理時，請品檢忽略1.1.的規定以特別規定為主 (RMK00248) . 此經銷商保證平均厚度在1/2厚度公差內，厚度量測NG時，如單位長度符合範圍，請放行 (RMK00402) . 【捲取】注意！本單為直立式包裝。禁用STAGGER捲取送包裝！送RCL重處理例外。 (RMK00512) | 訂單:2501EFE014/001 RCL <生產備註> 事項如下 . 【捲取】注意！本單為直立式包裝。禁用STAGGER捲取送包裝！送RCL重處理例外。 (RMK00512) | 訂單:2501EFE014/001 CCPK 無 <生產備註> 事項 | 訂單:2501EFE014/001 CGQC <品檢備註> 事項如下 . 【板形】 FLATNESS 板形≦12 I-UNIT（≦0.7％） (RMK-E_CHIN) . 鍍層 AZ150 (含) 以上 , 鋅花等級 C~E 目標D，避免鋅花晶界明顯後續造成烤漆點狀未塗漆。 (RMK00565) | 訂單:2501EFE014/001 CCQC <品檢備註> 事項如下 . 【板形】 FLATNESS 板形≦12 I-UNIT（≦0.7％） (RMK-E_CHIN) . 【色差】1.1.此客戶對目視色差要求較高,請依限度樣本進行目視色差管制★--->發生過訴賠 (RMK00248) . 【色差】1.2.若針對特殊顏色需特別管理時，請品檢忽略1.1.的規定以特別規定為主 (RMK00248) . 【捲取】注意！本單為直立式包裝。禁用STAGGER捲取送包裝！送RCL重處理例外。 (RMK00512) | 訂單:2501EFE014/001 TOL 無 <生產備註> 事項 | 【板形】 FLATNESS 板形≦12 I-UNIT（≦0.7％）^^/CG1/CG2/CC1/CC2/CGQC/CCQC/^^ <<.E_CHIN 2024/11/07 16:09.>> | 訂單 2501EFE014/001 修改記錄如下: 20241106 14:38:00 (06023) 退火碼: >> S1, 用途碼: >> COG007, 背面標示: >> S000, 訂單背面顏色(五碼): >> BW73Z, 背面漆膜厚: >> NOM, 背面漆塗漆型式幾塗幾烤: >> 2, 鉻酸鹽: >> Z, 訂單厚度: >> 0.02, 訂單重: >> 40, 重量容許率(下限): >> 10, 重量容許率(上限): >> 10, 訂單寬度: >> 43.25, 鍍製方式: >> AC, 鋼捲內徑: >> 508, 鋼捲下限重: >> 2.5, 鋼捲上限重: >> 4.5, 壓花條件碼: >> -, 表面花紋: >> R, 綠色識別碼: >> -, 印刷輥號: >> -, 產品代碼: >> PPGL, 皮膜碼: >> -, 單位別: >> I, 油品種類: >> Z, 塗油量: >> Z, 包裝代碼: >> E0 , 保護膜碼: >> -, 客戶試片取樣型式: >> -, 調質碼: >> S, 套筒碼: >> P , 規格: >> A792SSGR50, 製造標準: >> ASTM, 表面處理劑種類: >> Z, 表面處理劑塗佈量: >> Z, 伸長率測試: >> N, 硬度測試碼: >> N, 抗拉強度測試: >> N, 降伏強度測試: >> N, 厚度變異: >> 0, 訂單正面顏色(五碼): >> SBS60, 正面漆膜厚: >> 25, 正面漆塗漆型式幾塗幾烤: >> 2, 修邊碼: >> Y, 重量碼: >> AW, 鋼捲捲向: >> O, 鍍層碼: >> AZ50, 20241106 14:43:45 (06023) 用途碼: COG007 >> COG003, | F:保證1/2 ASTM 厚度公差
PPGL | 2501EFE014/002 | 1. 提醒：住友"美加"區要求只能下"超耐候屋頂(保證年限)" (OFP00177)-{.不符.} | 1. 製造標準為MS、ASTM或銷新加坡之訂單，若無技術指定優先用料，請優先使用國內料，勿使用ANFEN (OFP00406)-{.不符.} | 1. 提醒：住友"美加"區要求只能下"超耐候屋頂(保證年限)" (OFP00177)-{.不符.} 2. 製造標準為MS、ASTM或銷新加坡之訂單，若無技術指定優先用料，請優先使用國內料，勿使用ANFEN (OFP00406)-{.不符.} 3. 【提醒】！本單為直立式包裝，嚴禁鍍鋅或烤漆後以STAGGER捲取 (OFP00451)-{.不符.} 4. ※超耐候一系列用途要確認是否有英制公差需求，有英制公差需求時選配碼用ON027※ (OFP00680)-{.不符.} 5. 此經銷商有簽訂1/2厚度公差保證(無厚度變異),請調整冷軋與鍍鋅厚度公差管制範圍. 保證 ASTM 厚度公差 (OFP00180)-{.不符.} | 訂單:2501EFE014/002 CPL <生產備註> 事項如下 . 除HGI/ HGL 訂單邊緣不噴油. 其餘皆側緣噴油 (RMK00285) | 訂單:2501EFE014/002 CR1 <生產備註> 事項如下 . 完軋寬度超出管制值上限≦2mm時,冷軋繼續生產並填寫品質異常通報單給鍍鋅線,以便調整張力與板溫 (RMK00278) . 此經銷商保證平均厚度在1/2厚度公差內，厚度量測NG時，如單位長度符合範圍，請放行 (RMK00402) | 訂單:2501EFE014/002 CR2 <生產備註> 事項如下 . 完軋寬度超出管制值上限≦2mm時,冷軋繼續生產並填寫品質異常通報單給鍍鋅線,以便調整張力與板溫 (RMK00278) . 此經銷商保證平均厚度在1/2厚度公差內，厚度量測NG時，如單位長度符合範圍，請放行 (RMK00402) | 訂單:2501EFE014/002 CG1 <生產備註> 事項如下 . 【板形】 FLATNESS 板形≦12 I-UNIT（≦0.7％） (RMK-E_CHIN) . 鍍鋅表面不可有鋅痕、壓痕、凹陷、及刮傷 、應變痕等。 (RMK00054) . 此經銷商保證平均厚度在1/2厚度公差內，厚度量測NG時，如單位長度符合範圍，請放行 (RMK00402) . 鍍層 AZ150 (含) 以上 , 鋅花等級 C~E 目標D，避免鋅花晶界明顯後續造成烤漆點狀未塗漆。 (RMK00565) | 訂單:2501EFE014/002 CG2 <生產備註> 事項如下 . 【板形】 FLATNESS 板形≦12 I-UNIT（≦0.7％） (RMK-E_CHIN) . 鍍鋅表面不可有鋅痕、壓痕、凹陷、及刮傷 、應變痕等。 (RMK00054) . 此經銷商保證平均厚度在1/2厚度公差內，厚度量測NG時，如單位長度符合範圍，請放行 (RMK00402) . 鍍層 AZ150 (含) 以上 , 鋅花等級 C~E 目標D，避免鋅花晶界明顯後續造成烤漆點狀未塗漆。 (RMK00565) | 訂單:2501EFE014/002 CC1 <生產備註> 事項如下 . 【板形】 FLATNESS 板形≦12 I-UNIT（≦0.7％） (RMK-E_CHIN) . 正面面漆(20U)及正面總膜厚(25U)要求管制90%以上之膜厚,未達標準降級. (RMK00054) . 若背面面漆(20U)及背面總膜厚(25U)時要求管制90%以上之膜厚,未達標準降級 (RMK00054) . 面漆=18U(90%)~請購基準22U(110%),標準板總膜厚=5+20U(100%面漆). (RMK00054) . 30CM*全寬*留1塊給LAB及1塊給塗料商, (RMK00054) . 【色差】1.1.此客戶對目視色差要求較高,請依限度樣本進行目視色差管制★--->發生過訴賠 (RMK00248) . 【色差】1.2.若針對特殊顏色需特別管理時，請品檢忽略1.1.的規定以特別規定為主 (RMK00248) . 此經銷商保證平均厚度在1/2厚度公差內，厚度量測NG時，如單位長度符合範圍，請放行 (RMK00402) . 【捲取】注意！本單為直立式包裝。禁用STAGGER捲取送包裝！送RCL重處理例外。 (RMK00512) . 【水痕】因TOP 為YCP 近似深黑色水痕可能嚴重，因此指定CC1生產注意W/Q 使用純水與水量控制 (RMK00588) | 訂單:2501EFE014/002 CC2 <生產備註> 事項如下 . 【板形】 FLATNESS 板形≦12 I-UNIT（≦0.7％） (RMK-E_CHIN) . 正面面漆(20U)及正面總膜厚(25U)要求管制90%以上之膜厚,未達標準降級. (RMK00054) . 若背面面漆(20U)及背面總膜厚(25U)時要求管制90%以上之膜厚,未達標準降級 (RMK00054) . 面漆=18U(90%)~請購基準22U(110%),標準板總膜厚=5+20U(100%面漆). (RMK00054) . 30CM*全寬*留1塊給LAB及1塊給塗料商, (RMK00054) . 【色差】1.1.此客戶對目視色差要求較高,請依限度樣本進行目視色差管制★--->發生過訴賠 (RMK00248) . 【色差】1.2.若針對特殊顏色需特別管理時，請品檢忽略1.1.的規定以特別規定為主 (RMK00248) . 此經銷商保證平均厚度在1/2厚度公差內，厚度量測NG時，如單位長度符合範圍，請放行 (RMK00402) . 【捲取】注意！本單為直立式包裝。禁用STAGGER捲取送包裝！送RCL重處理例外。 (RMK00512) . 【水痕】因TOP 為YCP 近似深黑色水痕可能嚴重，因此指定CC1生產注意W/Q 使用純水與水量控制 (RMK00588) | 訂單:2501EFE014/002 RCL <生產備註> 事項如下 . 【捲取】注意！本單為直立式包裝。禁用STAGGER捲取送包裝！送RCL重處理例外。 (RMK00512) | 訂單:2501EFE014/002 CCPK 無 <生產備註> 事項 | 訂單:2501EFE014/002 CGQC <品檢備註> 事項如下 . 【板形】 FLATNESS 板形≦12 I-UNIT（≦0.7％） (RMK-E_CHIN) . 鍍層 AZ150 (含) 以上 , 鋅花等級 C~E 目標D，避免鋅花晶界明顯後續造成烤漆點狀未塗漆。 (RMK00565) | 訂單:2501EFE014/002 CCQC <品檢備註> 事項如下 . 【板形】 FLATNESS 板形≦12 I-UNIT（≦0.7％） (RMK-E_CHIN) . 【色差】1.1.此客戶對目視色差要求較高,請依限度樣本進行目視色差管制★--->發生過訴賠 (RMK00248) . 【色差】1.2.若針對特殊顏色需特別管理時，請品檢忽略1.1.的規定以特別規定為主 (RMK00248) . 【捲取】注意！本單為直立式包裝。禁用STAGGER捲取送包裝！送RCL重處理例外。 (RMK00512) . 【水痕】因TOP 為YCP 近似深黑色水痕可能嚴重，因此指定CC1生產注意W/Q 使用純水與水量控制 (RMK00588) | 訂單:2501EFE014/002 TOL 無 <生產備註> 事項 | 【板形】 FLATNESS 板形≦12 I-UNIT（≦0.7％）^^/CG1/CG2/CC1/CC2/CGQC/CCQC/^^ <<.E_CHIN 2024/11/07 16:04.>> | 訂單 2501EFE014/002 修改記錄如下: 20241106 14:38:07 (06023) 退火碼: >> S1, 用途碼: >> COG007, 背面標示: >> S000, 訂單背面顏色(五碼): >> BW73Z, 背面漆膜厚: >> NOM, 背面漆塗漆型式幾塗幾烤: >> 2, 鉻酸鹽: >> Z, 訂單厚度: >> 0.02, 訂單重: >> 40, 重量容許率(下限): >> 10, 重量容許率(上限): >> 10, 訂單寬度: >> 43.25, 鍍製方式: >> AC, 鋼捲內徑: >> 508, 鋼捲下限重: >> 2.5, 鋼捲上限重: >> 4.5, 壓花條件碼: >> -, 表面花紋: >> R, 綠色識別碼: >> -, 印刷輥號: >> -, 產品代碼: >> PPGL, 皮膜碼: >> -, 單位別: >> I, 油品種類: >> Z, 塗油量: >> Z, 包裝代碼: >> E0 , 保護膜碼: >> -, 客戶試片取樣型式: >> -, 調質碼: >> S, 套筒碼: >> P , 規格: >> A792SSGR50, 製造標準: >> ASTM, 表面處理劑種類: >> Z, 表面處理劑塗佈量: >> Z, 伸長率測試: >> N, 硬度測試碼: >> N, 抗拉強度測試: >> N, 降伏強度測試: >> N, 厚度變異: >> 0, 訂單正面顏色(五碼): >> SYT9P, 正面漆膜厚: >> 25, 正面漆塗漆型式幾塗幾烤: >> 2, 修邊碼: >> Y, 重量碼: >> AW, 鋼捲捲向: >> O, 鍍層碼: >> AZ50, | F:保證1/2 ASTM 厚度公差
PPGL | 2501EFE014/003 |  | 1. 製造標準為MS、ASTM或銷新加坡之訂單，若無技術指定優先用料，請優先使用國內料，勿使用ANFEN (OFP00406)-{.不符.} | 1. 製造標準為MS、ASTM或銷新加坡之訂單，若無技術指定優先用料，請優先使用國內料，勿使用ANFEN (OFP00406)-{.不符.} 2. 【提醒】！本單為直立式包裝，嚴禁鍍鋅或烤漆後以STAGGER捲取 (OFP00451)-{.不符.} 3. ※超耐候一系列用途要確認是否有英制公差需求，有英制公差需求時選配碼用ON027※ (OFP00680)-{.不符.} 4. 此經銷商有簽訂1/2厚度公差保證(無厚度變異),請調整冷軋與鍍鋅厚度公差管制範圍. 保證 ASTM 厚度公差 (OFP00180)-{.不符.} | 訂單:2501EFE014/003 CPL <生產備註> 事項如下 . 除HGI/ HGL 訂單邊緣不噴油. 其餘皆側緣噴油 (RMK00285) | 訂單:2501EFE014/003 CR1 <生產備註> 事項如下 . 完軋寬度超出管制值上限≦2mm時,冷軋繼續生產並填寫品質異常通報單給鍍鋅線,以便調整張力與板溫 (RMK00278) . 此經銷商保證平均厚度在1/2厚度公差內，厚度量測NG時，如單位長度符合範圍，請放行 (RMK00402) | 訂單:2501EFE014/003 CR2 <生產備註> 事項如下 . 完軋寬度超出管制值上限≦2mm時,冷軋繼續生產並填寫品質異常通報單給鍍鋅線,以便調整張力與板溫 (RMK00278) . 此經銷商保證平均厚度在1/2厚度公差內，厚度量測NG時，如單位長度符合範圍，請放行 (RMK00402) | 訂單:2501EFE014/003 CG1 <生產備註> 事項如下 . 【板形】 FLATNESS 板形≦12 I-UNIT（≦0.7％） (RMK-E_CHIN) . 鍍鋅表面不可有鋅痕、壓痕、凹陷、及刮傷 、應變痕等。 (RMK00054) . 此經銷商保證平均厚度在1/2厚度公差內，厚度量測NG時，如單位長度符合範圍，請放行 (RMK00402) . 鍍層 AZ150 (含) 以上 , 鋅花等級 C~E 目標D，避免鋅花晶界明顯後續造成烤漆點狀未塗漆。 (RMK00565) | 訂單:2501EFE014/003 CG2 <生產備註> 事項如下 . 【板形】 FLATNESS 板形≦12 I-UNIT（≦0.7％） (RMK-E_CHIN) . 鍍鋅表面不可有鋅痕、壓痕、凹陷、及刮傷 、應變痕等。 (RMK00054) . 此經銷商保證平均厚度在1/2厚度公差內，厚度量測NG時，如單位長度符合範圍，請放行 (RMK00402) . 鍍層 AZ150 (含) 以上 , 鋅花等級 C~E 目標D，避免鋅花晶界明顯後續造成烤漆點狀未塗漆。 (RMK00565) | 訂單:2501EFE014/003 CC1 <生產備註> 事項如下 . 【板形】 FLATNESS 板形≦12 I-UNIT（≦0.7％） (RMK-E_CHIN) . 正面面漆(20U)及正面總膜厚(25U)要求管制90%以上之膜厚,未達標準降級. (RMK00054) . 若背面面漆(20U)及背面總膜厚(25U)時要求管制90%以上之膜厚,未達標準降級 (RMK00054) . 面漆=18U(90%)~請購基準22U(110%),標準板總膜厚=5+20U(100%面漆). (RMK00054) . 30CM*全寬*留1塊給LAB及1塊給塗料商, (RMK00054) . 【色差】1.1.此客戶對目視色差要求較高,請依限度樣本進行目視色差管制★--->發生過訴賠 (RMK00248) . 【色差】1.2.若針對特殊顏色需特別管理時，請品檢忽略1.1.的規定以特別規定為主 (RMK00248) . 此經銷商保證平均厚度在1/2厚度公差內，厚度量測NG時，如單位長度符合範圍，請放行 (RMK00402) . 【捲取】注意！本單為直立式包裝。禁用STAGGER捲取送包裝！送RCL重處理例外。 (RMK00512) | 訂單:2501EFE014/003 CC2 <生產備註> 事項如下 . 【板形】 FLATNESS 板形≦12 I-UNIT（≦0.7％） (RMK-E_CHIN) . 正面面漆(20U)及正面總膜厚(25U)要求管制90%以上之膜厚,未達標準降級. (RMK00054) . 若背面面漆(20U)及背面總膜厚(25U)時要求管制90%以上之膜厚,未達標準降級 (RMK00054) . 面漆=18U(90%)~請購基準22U(110%),標準板總膜厚=5+20U(100%面漆). (RMK00054) . 30CM*全寬*留1塊給LAB及1塊給塗料商, (RMK00054) . 【色差】1.1.此客戶對目視色差要求較高,請依限度樣本進行目視色差管制★--->發生過訴賠 (RMK00248) . 【色差】1.2.若針對特殊顏色需特別管理時，請品檢忽略1.1.的規定以特別規定為主 (RMK00248) . 此經銷商保證平均厚度在1/2厚度公差內，厚度量測NG時，如單位長度符合範圍，請放行 (RMK00402) . 【捲取】注意！本單為直立式包裝。禁用STAGGER捲取送包裝！送RCL重處理例外。 (RMK00512) | 訂單:2501EFE014/003 RCL <生產備註> 事項如下 . 【捲取】注意！本單為直立式包裝。禁用STAGGER捲取送包裝！送RCL重處理例外。 (RMK00512) | 訂單:2501EFE014/003 CCPK 無 <生產備註> 事項 | 訂單:2501EFE014/003 CGQC <品檢備註> 事項如下 . 【板形】 FLATNESS 板形≦12 I-UNIT（≦0.7％） (RMK-E_CHIN) . 鍍層 AZ150 (含) 以上 , 鋅花等級 C~E 目標D，避免鋅花晶界明顯後續造成烤漆點狀未塗漆。 (RMK00565) | 訂單:2501EFE014/003 CCQC <品檢備註> 事項如下 . 【板形】 FLATNESS 板形≦12 I-UNIT（≦0.7％） (RMK-E_CHIN) . 【色差】1.1.此客戶對目視色差要求較高,請依限度樣本進行目視色差管制★--->發生過訴賠 (RMK00248) . 【色差】1.2.若針對特殊顏色需特別管理時，請品檢忽略1.1.的規定以特別規定為主 (RMK00248) . 【捲取】注意！本單為直立式包裝。禁用STAGGER捲取送包裝！送RCL重處理例外。 (RMK00512) | 訂單:2501EFE014/003 TOL 無 <生產備註> 事項 | 【板形】 FLATNESS 板形≦12 I-UNIT（≦0.7％）^^/CG1/CG2/CC1/CC2/CGQC/CCQC/^^ <<.E_CHIN 2024/11/07 16:09.>> | 訂單 2501EFE014/003 修改記錄如下: 20241106 14:38:14 (06023) 退火碼: >> S1, 用途碼: >> COG007, 背面標示: >> S000, 訂單背面顏色(五碼): >> BW73Z, 背面漆膜厚: >> NOM, 背面漆塗漆型式幾塗幾烤: >> 2, 鉻酸鹽: >> Z, 訂單厚度: >> 0.02, 訂單重: >> 40, 重量容許率(下限): >> 10, 重量容許率(上限): >> 10, 訂單寬度: >> 43.25, 鍍製方式: >> AC, 鋼捲內徑: >> 508, 鋼捲下限重: >> 2.5, 鋼捲上限重: >> 4.5, 壓花條件碼: >> -, 表面花紋: >> R, 綠色識別碼: >> -, 印刷輥號: >> -, 產品代碼: >> PPGL, 皮膜碼: >> -, 單位別: >> I, 油品種類: >> Z, 塗油量: >> Z, 包裝代碼: >> E0 , 保護膜碼: >> -, 客戶試片取樣型式: >> -, 調質碼: >> S, 套筒碼: >> P , 規格: >> A792SSGR50, 製造標準: >> ASTM, 表面處理劑種類: >> Z, 表面處理劑塗佈量: >> Z, 伸長率測試: >> N, 硬度測試碼: >> N, 抗拉強度測試: >> N, 降伏強度測試: >> N, 厚度變異: >> 0, 訂單正面顏色(五碼): >> SBH5Y, 正面漆膜厚: >> 25, 正面漆塗漆型式幾塗幾烤: >> 2, 修邊碼: >> Y, 重量碼: >> AW, 鋼捲捲向: >> O, 鍍層碼: >> AZ50, 20241106 14:43:53 (06023) 用途碼: COG007 >> COG003, | F:保證1/2 ASTM 厚度公差
PPGL | 2501EFE014/004 |  | 1. 製造標準為MS、ASTM或銷新加坡之訂單，若無技術指定優先用料，請優先使用國內料，勿使用ANFEN (OFP00406)-{.不符.} | 1. 製造標準為MS、ASTM或銷新加坡之訂單，若無技術指定優先用料，請優先使用國內料，勿使用ANFEN (OFP00406)-{.不符.} 2. 【提醒】！本單為直立式包裝，嚴禁鍍鋅或烤漆後以STAGGER捲取 (OFP00451)-{.不符.} 3. ※超耐候一系列用途要確認是否有英制公差需求，有英制公差需求時選配碼用ON027※ (OFP00680)-{.不符.} 4. 此經銷商有簽訂1/2厚度公差保證(無厚度變異),請調整冷軋與鍍鋅厚度公差管制範圍. 保證 ASTM 厚度公差 (OFP00180)-{.不符.} | 訂單:2501EFE014/004 CPL <生產備註> 事項如下 . 除HGI/ HGL 訂單邊緣不噴油. 其餘皆側緣噴油 (RMK00285) | 訂單:2501EFE014/004 CR1 <生產備註> 事項如下 . 完軋寬度超出管制值上限≦2mm時,冷軋繼續生產並填寫品質異常通報單給鍍鋅線,以便調整張力與板溫 (RMK00278) . 此經銷商保證平均厚度在1/2厚度公差內，厚度量測NG時，如單位長度符合範圍，請放行 (RMK00402) | 訂單:2501EFE014/004 CR2 <生產備註> 事項如下 . 完軋寬度超出管制值上限≦2mm時,冷軋繼續生產並填寫品質異常通報單給鍍鋅線,以便調整張力與板溫 (RMK00278) . 此經銷商保證平均厚度在1/2厚度公差內，厚度量測NG時，如單位長度符合範圍，請放行 (RMK00402) | 訂單:2501EFE014/004 CG1 <生產備註> 事項如下 . 【板形】 FLATNESS 板形≦12 I-UNIT（≦0.7％） (RMK-E_CHIN) . 鍍鋅表面不可有鋅痕、壓痕、凹陷、及刮傷 、應變痕等。 (RMK00054) . 此經銷商保證平均厚度在1/2厚度公差內，厚度量測NG時，如單位長度符合範圍，請放行 (RMK00402) . 鍍層 AZ150 (含) 以上 , 鋅花等級 C~E 目標D，避免鋅花晶界明顯後續造成烤漆點狀未塗漆。 (RMK00565) | 訂單:2501EFE014/004 CG2 <生產備註> 事項如下 . 【板形】 FLATNESS 板形≦12 I-UNIT（≦0.7％） (RMK-E_CHIN) . 鍍鋅表面不可有鋅痕、壓痕、凹陷、及刮傷 、應變痕等。 (RMK00054) . 此經銷商保證平均厚度在1/2厚度公差內，厚度量測NG時，如單位長度符合範圍，請放行 (RMK00402) . 鍍層 AZ150 (含) 以上 , 鋅花等級 C~E 目標D，避免鋅花晶界明顯後續造成烤漆點狀未塗漆。 (RMK00565) | 訂單:2501EFE014/004 CC1 <生產備註> 事項如下 . 【板形】 FLATNESS 板形≦12 I-UNIT（≦0.7％） (RMK-E_CHIN) . 正面面漆(20U)及正面總膜厚(25U)要求管制90%以上之膜厚,未達標準降級. (RMK00054) . 若背面面漆(20U)及背面總膜厚(25U)時要求管制90%以上之膜厚,未達標準降級 (RMK00054) . 面漆=18U(90%)~請購基準22U(110%),標準板總膜厚=5+20U(100%面漆). (RMK00054) . 30CM*全寬*留1塊給LAB及1塊給塗料商, (RMK00054) . 【色差】1.1.此客戶對目視色差要求較高,請依限度樣本進行目視色差管制★--->發生過訴賠 (RMK00248) . 【色差】1.2.若針對特殊顏色需特別管理時，請品檢忽略1.1.的規定以特別規定為主 (RMK00248) . 此經銷商保證平均厚度在1/2厚度公差內，厚度量測NG時，如單位長度符合範圍，請放行 (RMK00402) . 【捲取】注意！本單為直立式包裝。禁用STAGGER捲取送包裝！送RCL重處理例外。 (RMK00512) | 訂單:2501EFE014/004 CC2 <生產備註> 事項如下 . 【板形】 FLATNESS 板形≦12 I-UNIT（≦0.7％） (RMK-E_CHIN) . 正面面漆(20U)及正面總膜厚(25U)要求管制90%以上之膜厚,未達標準降級. (RMK00054) . 若背面面漆(20U)及背面總膜厚(25U)時要求管制90%以上之膜厚,未達標準降級 (RMK00054) . 面漆=18U(90%)~請購基準22U(110%),標準板總膜厚=5+20U(100%面漆). (RMK00054) . 30CM*全寬*留1塊給LAB及1塊給塗料商, (RMK00054) . 【色差】1.1.此客戶對目視色差要求較高,請依限度樣本進行目視色差管制★--->發生過訴賠 (RMK00248) . 【色差】1.2.若針對特殊顏色需特別管理時，請品檢忽略1.1.的規定以特別規定為主 (RMK00248) . 此經銷商保證平均厚度在1/2厚度公差內，厚度量測NG時，如單位長度符合範圍，請放行 (RMK00402) . 【捲取】注意！本單為直立式包裝。禁用STAGGER捲取送包裝！送RCL重處理例外。 (RMK00512) | 訂單:2501EFE014/004 RCL <生產備註> 事項如下 . 【捲取】注意！本單為直立式包裝。禁用STAGGER捲取送包裝！送RCL重處理例外。 (RMK00512) | 訂單:2501EFE014/004 CCPK 無 <生產備註> 事項 | 訂單:2501EFE014/004 CGQC <品檢備註> 事項如下 . 【板形】 FLATNESS 板形≦12 I-UNIT（≦0.7％） (RMK-E_CHIN) . 鍍層 AZ150 (含) 以上 , 鋅花等級 C~E 目標D，避免鋅花晶界明顯後續造成烤漆點狀未塗漆。 (RMK00565) | 訂單:2501EFE014/004 CCQC <品檢備註> 事項如下 . 【板形】 FLATNESS 板形≦12 I-UNIT（≦0.7％） (RMK-E_CHIN) . 【色差】1.1.此客戶對目視色差要求較高,請依限度樣本進行目視色差管制★--->發生過訴賠 (RMK00248) . 【色差】1.2.若針對特殊顏色需特別管理時，請品檢忽略1.1.的規定以特別規定為主 (RMK00248) . 【捲取】注意！本單為直立式包裝。禁用STAGGER捲取送包裝！送RCL重處理例外。 (RMK00512) | 訂單:2501EFE014/004 TOL 無 <生產備註> 事項 | 【板形】 FLATNESS 板形≦12 I-UNIT（≦0.7％）^^/CG1/CG2/CC1/CC2/CGQC/CCQC/^^ <<.E_CHIN 2024/11/07 16:10.>> | 訂單 2501EFE014/004 修改記錄如下: 20241106 14:38:21 (06023) 退火碼: >> S1, 用途碼: >> COG007, 背面標示: >> S000, 訂單背面顏色(五碼): >> BW73Z, 背面漆膜厚: >> NOM, 背面漆塗漆型式幾塗幾烤: >> 2, 鉻酸鹽: >> Z, 訂單厚度: >> 0.02, 訂單重: >> 40, 重量容許率(下限): >> 10, 重量容許率(上限): >> 10, 訂單寬度: >> 43.25, 鍍製方式: >> AC, 鋼捲內徑: >> 508, 鋼捲下限重: >> 2.5, 鋼捲上限重: >> 4.5, 壓花條件碼: >> -, 表面花紋: >> R, 綠色識別碼: >> -, 印刷輥號: >> -, 產品代碼: >> PPGL, 皮膜碼: >> -, 單位別: >> I, 油品種類: >> Z, 塗油量: >> Z, 包裝代碼: >> E0 , 保護膜碼: >> -, 客戶試片取樣型式: >> -, 調質碼: >> S, 套筒碼: >> P , 規格: >> A792SSGR50, 製造標準: >> ASTM, 表面處理劑種類: >> Z, 表面處理劑塗佈量: >> Z, 伸長率測試: >> N, 硬度測試碼: >> N, 抗拉強度測試: >> N, 降伏強度測試: >> N, 厚度變異: >> 0, 訂單正面顏色(五碼): >> SLH78, 正面漆膜厚: >> 25, 正面漆塗漆型式幾塗幾烤: >> 2, 修邊碼: >> Y, 重量碼: >> AW, 鋼捲捲向: >> O, 鍍層碼: >> AZ50, 20241106 14:44:00 (06023) 用途碼: COG007 >> COG003, | F:保證1/2 ASTM 厚度公差
PPGL | 2501EFE014/005 |  | 1. 製造標準為MS、ASTM或銷新加坡之訂單，若無技術指定優先用料，請優先使用國內料，勿使用ANFEN (OFP00406)-{.不符.} | 1. 製造標準為MS、ASTM或銷新加坡之訂單，若無技術指定優先用料，請優先使用國內料，勿使用ANFEN (OFP00406)-{.不符.} 2. 【提醒】！本單為直立式包裝，嚴禁鍍鋅或烤漆後以STAGGER捲取 (OFP00451)-{.不符.} 3. ※超耐候一系列用途要確認是否有英制公差需求，有英制公差需求時選配碼用ON027※ (OFP00680)-{.不符.} 4. 此經銷商有簽訂1/2厚度公差保證(無厚度變異),請調整冷軋與鍍鋅厚度公差管制範圍. 保證 ASTM 厚度公差 (OFP00180)-{.不符.} | 訂單:2501EFE014/005 CPL <生產備註> 事項如下 . 除HGI/ HGL 訂單邊緣不噴油. 其餘皆側緣噴油 (RMK00285) | 訂單:2501EFE014/005 CR1 <生產備註> 事項如下 . 完軋寬度超出管制值上限≦2mm時,冷軋繼續生產並填寫品質異常通報單給鍍鋅線,以便調整張力與板溫 (RMK00278) . 此經銷商保證平均厚度在1/2厚度公差內，厚度量測NG時，如單位長度符合範圍，請放行 (RMK00402) | 訂單:2501EFE014/005 CR2 <生產備註> 事項如下 . 完軋寬度超出管制值上限≦2mm時,冷軋繼續生產並填寫品質異常通報單給鍍鋅線,以便調整張力與板溫 (RMK00278) . 此經銷商保證平均厚度在1/2厚度公差內，厚度量測NG時，如單位長度符合範圍，請放行 (RMK00402) | 訂單:2501EFE014/005 CG1 <生產備註> 事項如下 . 【板形】 FLATNESS 板形≦12 I-UNIT（≦0.7％） (RMK-E_CHIN) . 鍍鋅表面不可有鋅痕、壓痕、凹陷、及刮傷 、應變痕等。 (RMK00054) . 此經銷商保證平均厚度在1/2厚度公差內，厚度量測NG時，如單位長度符合範圍，請放行 (RMK00402) . 鍍層 AZ150 (含) 以上 , 鋅花等級 C~E 目標D，避免鋅花晶界明顯後續造成烤漆點狀未塗漆。 (RMK00565) | 訂單:2501EFE014/005 CG2 <生產備註> 事項如下 . 【板形】 FLATNESS 板形≦12 I-UNIT（≦0.7％） (RMK-E_CHIN) . 鍍鋅表面不可有鋅痕、壓痕、凹陷、及刮傷 、應變痕等。 (RMK00054) . 此經銷商保證平均厚度在1/2厚度公差內，厚度量測NG時，如單位長度符合範圍，請放行 (RMK00402) . 鍍層 AZ150 (含) 以上 , 鋅花等級 C~E 目標D，避免鋅花晶界明顯後續造成烤漆點狀未塗漆。 (RMK00565) | 訂單:2501EFE014/005 CC1 <生產備註> 事項如下 . 【板形】 FLATNESS 板形≦12 I-UNIT（≦0.7％） (RMK-E_CHIN) . 正面面漆(20U)及正面總膜厚(25U)要求管制90%以上之膜厚,未達標準降級. (RMK00054) . 若背面面漆(20U)及背面總膜厚(25U)時要求管制90%以上之膜厚,未達標準降級 (RMK00054) . 面漆=18U(90%)~請購基準22U(110%),標準板總膜厚=5+20U(100%面漆). (RMK00054) . 30CM*全寬*留1塊給LAB及1塊給塗料商, (RMK00054) . 【色差】1.1.此客戶對目視色差要求較高,請依限度樣本進行目視色差管制★--->發生過訴賠 (RMK00248) . 【色差】1.2.若針對特殊顏色需特別管理時，請品檢忽略1.1.的規定以特別規定為主 (RMK00248) . 此經銷商保證平均厚度在1/2厚度公差內，厚度量測NG時，如單位長度符合範圍，請放行 (RMK00402) . 【捲取】注意！本單為直立式包裝。禁用STAGGER捲取送包裝！送RCL重處理例外。 (RMK00512) | 訂單:2501EFE014/005 CC2 <生產備註> 事項如下 . 【板形】 FLATNESS 板形≦12 I-UNIT（≦0.7％） (RMK-E_CHIN) . 正面面漆(20U)及正面總膜厚(25U)要求管制90%以上之膜厚,未達標準降級. (RMK00054) . 若背面面漆(20U)及背面總膜厚(25U)時要求管制90%以上之膜厚,未達標準降級 (RMK00054) . 面漆=18U(90%)~請購基準22U(110%),標準板總膜厚=5+20U(100%面漆). (RMK00054) . 30CM*全寬*留1塊給LAB及1塊給塗料商, (RMK00054) . 【色差】1.1.此客戶對目視色差要求較高,請依限度樣本進行目視色差管制★--->發生過訴賠 (RMK00248) . 【色差】1.2.若針對特殊顏色需特別管理時，請品檢忽略1.1.的規定以特別規定為主 (RMK00248) . 此經銷商保證平均厚度在1/2厚度公差內，厚度量測NG時，如單位長度符合範圍，請放行 (RMK00402) . 【捲取】注意！本單為直立式包裝。禁用STAGGER捲取送包裝！送RCL重處理例外。 (RMK00512) | 訂單:2501EFE014/005 RCL <生產備註> 事項如下 . 【捲取】注意！本單為直立式包裝。禁用STAGGER捲取送包裝！送RCL重處理例外。 (RMK00512) | 訂單:2501EFE014/005 CCPK 無 <生產備註> 事項 | 訂單:2501EFE014/005 CGQC <品檢備註> 事項如下 . 【板形】 FLATNESS 板形≦12 I-UNIT（≦0.7％） (RMK-E_CHIN) . 鍍層 AZ150 (含) 以上 , 鋅花等級 C~E 目標D，避免鋅花晶界明顯後續造成烤漆點狀未塗漆。 (RMK00565) | 訂單:2501EFE014/005 CCQC <品檢備註> 事項如下 . 【板形】 FLATNESS 板形≦12 I-UNIT（≦0.7％） (RMK-E_CHIN) . 【色差】1.1.此客戶對目視色差要求較高,請依限度樣本進行目視色差管制★--->發生過訴賠 (RMK00248) . 【色差】1.2.若針對特殊顏色需特別管理時，請品檢忽略1.1.的規定以特別規定為主 (RMK00248) . 【捲取】注意！本單為直立式包裝。禁用STAGGER捲取送包裝！送RCL重處理例外。 (RMK00512) | 訂單:2501EFE014/005 TOL 無 <生產備註> 事項 | 【板形】 FLATNESS 板形≦12 I-UNIT（≦0.7％）^^/CG1/CG2/CC1/CC2/CGQC/CCQC/^^ <<.E_CHIN 2024/11/07 16:10.>> | 訂單 2501EFE014/005 修改記錄如下: 20241106 14:38:28 (06023) 退火碼: >> S1, 用途碼: >> COG007, 背面標示: >> S000, 訂單背面顏色(五碼): >> BW73Z, 背面漆膜厚: >> NOM, 背面漆塗漆型式幾塗幾烤: >> 2, 鉻酸鹽: >> Z, 訂單厚度: >> 0.02, 訂單重: >> 40, 重量容許率(下限): >> 10, 重量容許率(上限): >> 10, 訂單寬度: >> 43.25, 鍍製方式: >> AC, 鋼捲內徑: >> 508, 鋼捲下限重: >> 2.5, 鋼捲上限重: >> 4.5, 壓花條件碼: >> -, 表面花紋: >> R, 綠色識別碼: >> -, 印刷輥號: >> -, 產品代碼: >> PPGL, 皮膜碼: >> -, 單位別: >> I, 油品種類: >> Z, 塗油量: >> Z, 包裝代碼: >> E0 , 保護膜碼: >> -, 客戶試片取樣型式: >> -, 調質碼: >> S, 套筒碼: >> P , 規格: >> A792SSGR50, 製造標準: >> ASTM, 表面處理劑種類: >> Z, 表面處理劑塗佈量: >> Z, 伸長率測試: >> N, 硬度測試碼: >> N, 抗拉強度測試: >> N, 降伏強度測試: >> N, 厚度變異: >> 0, 訂單正面顏色(五碼): >> SLH58, 正面漆膜厚: >> 25, 正面漆塗漆型式幾塗幾烤: >> 2, 修邊碼: >> Y, 重量碼: >> AW, 鋼捲捲向: >> O, 鍍層碼: >> AZ50, 20241106 14:44:08 (06023) 用途碼: COG007 >> COG003, | F:保證1/2 ASTM 厚度公差
PPGL | 2501EFE015/001 |  | 1. 製造標準為MS、ASTM或銷新加坡之訂單，若無技術指定優先用料，請優先使用國內料，勿使用ANFEN (OFP00406)-{.不符.} | 1. 製造標準為MS、ASTM或銷新加坡之訂單，若無技術指定優先用料，請優先使用國內料，勿使用ANFEN (OFP00406)-{.不符.} 2. 【提醒】！本單為直立式包裝，嚴禁鍍鋅或烤漆後以STAGGER捲取 (OFP00451)-{.不符.} 3. ※超耐候一系列用途要確認是否有英制公差需求，有英制公差需求時選配碼用ON027※ (OFP00680)-{.不符.} 4. 此經銷商有簽訂1/2厚度公差保證(無厚度變異),請調整冷軋與鍍鋅厚度公差管制範圍. 保證 ASTM 厚度公差 (OFP00180)-{.不符.} | 訂單:2501EFE015/001 CPL <生產備註> 事項如下 . 除HGI/ HGL 訂單邊緣不噴油. 其餘皆側緣噴油 (RMK00285) | 訂單:2501EFE015/001 CR1 <生產備註> 事項如下 . 此經銷商保證平均厚度在1/2厚度公差內，厚度量測NG時，如單位長度符合範圍，請放行 (RMK00402) | 訂單:2501EFE015/001 CR2 <生產備註> 事項如下 . 此經銷商保證平均厚度在1/2厚度公差內，厚度量測NG時，如單位長度符合範圍，請放行 (RMK00402) | 訂單:2501EFE015/001 CG1 <生產備註> 事項如下 . 【板形】 FLATNESS 板形≦12 I-UNIT（≦0.7％） (RMK-E_CHIN) . 鍍鋅表面不可有鋅痕、壓痕、凹陷、及刮傷 、應變痕等。 (RMK00054) . 此經銷商保證平均厚度在1/2厚度公差內，厚度量測NG時，如單位長度符合範圍，請放行 (RMK00402) | 訂單:2501EFE015/001 CG2 <生產備註> 事項如下 . 【板形】 FLATNESS 板形≦12 I-UNIT（≦0.7％） (RMK-E_CHIN) . 鍍鋅表面不可有鋅痕、壓痕、凹陷、及刮傷 、應變痕等。 (RMK00054) . 此經銷商保證平均厚度在1/2厚度公差內，厚度量測NG時，如單位長度符合範圍，請放行 (RMK00402) | 訂單:2501EFE015/001 CC1 <生產備註> 事項如下 . 【板形】 FLATNESS 板形≦12 I-UNIT（≦0.7％） (RMK-E_CHIN) . 正面面漆(20U)及正面總膜厚(25U)要求管制90%以上之膜厚,未達標準降級. (RMK00054) . 若背面面漆(20U)及背面總膜厚(25U)時要求管制90%以上之膜厚,未達標準降級 (RMK00054) . 面漆=18U(90%)~請購基準22U(110%),標準板總膜厚=5+20U(100%面漆). (RMK00054) . 30CM*全寬*留1塊給LAB及1塊給塗料商, (RMK00054) . 【色差】1.1.此客戶對目視色差要求較高,請依限度樣本進行目視色差管制★--->發生過訴賠 (RMK00248) . 【色差】1.2.若針對特殊顏色需特別管理時，請品檢忽略1.1.的規定以特別規定為主 (RMK00248) . 此經銷商保證平均厚度在1/2厚度公差內，厚度量測NG時，如單位長度符合範圍，請放行 (RMK00402) . 【捲取】注意！本單為直立式包裝。禁用STAGGER捲取送包裝！送RCL重處理例外。 (RMK00512) | 訂單:2501EFE015/001 CC2 <生產備註> 事項如下 . 【板形】 FLATNESS 板形≦12 I-UNIT（≦0.7％） (RMK-E_CHIN) . 正面面漆(20U)及正面總膜厚(25U)要求管制90%以上之膜厚,未達標準降級. (RMK00054) . 若背面面漆(20U)及背面總膜厚(25U)時要求管制90%以上之膜厚,未達標準降級 (RMK00054) . 面漆=18U(90%)~請購基準22U(110%),標準板總膜厚=5+20U(100%面漆). (RMK00054) . 30CM*全寬*留1塊給LAB及1塊給塗料商, (RMK00054) . 【色差】1.1.此客戶對目視色差要求較高,請依限度樣本進行目視色差管制★--->發生過訴賠 (RMK00248) . 【色差】1.2.若針對特殊顏色需特別管理時，請品檢忽略1.1.的規定以特別規定為主 (RMK00248) . 此經銷商保證平均厚度在1/2厚度公差內，厚度量測NG時，如單位長度符合範圍，請放行 (RMK00402) . 【捲取】注意！本單為直立式包裝。禁用STAGGER捲取送包裝！送RCL重處理例外。 (RMK00512) | 訂單:2501EFE015/001 RCL <生產備註> 事項如下 . 【捲取】注意！本單為直立式包裝。禁用STAGGER捲取送包裝！送RCL重處理例外。 (RMK00512) | 訂單:2501EFE015/001 CCPK 無 <生產備註> 事項 | 訂單:2501EFE015/001 CGQC <品檢備註> 事項如下 . 【板形】 FLATNESS 板形≦12 I-UNIT（≦0.7％） (RMK-E_CHIN) | 訂單:2501EFE015/001 CCQC <品檢備註> 事項如下 . 【板形】 FLATNESS 板形≦12 I-UNIT（≦0.7％） (RMK-E_CHIN) . 【色差】1.1.此客戶對目視色差要求較高,請依限度樣本進行目視色差管制★--->發生過訴賠 (RMK00248) . 【色差】1.2.若針對特殊顏色需特別管理時，請品檢忽略1.1.的規定以特別規定為主 (RMK00248) . 【捲取】注意！本單為直立式包裝。禁用STAGGER捲取送包裝！送RCL重處理例外。 (RMK00512) | 訂單:2501EFE015/001 TOL 無 <生產備註> 事項 | 【板形】 FLATNESS 板形≦12 I-UNIT（≦0.7％）^^/CG1/CG2/CC1/CC2/CGQC/CCQC/^^ <<.E_CHIN 2024/11/08 15:50.>> | 訂單 2501EFE015/001 修改記錄如下: 20241106 15:26:36 (06023) 退火碼: >> S1, 用途碼: >> COG003, 背面標示: >> S000, 訂單背面顏色(五碼): >> BW73Z, 背面漆膜厚: >> NOM, 背面漆塗漆型式幾塗幾烤: >> 2, 鉻酸鹽: >> Z, 訂單厚度: >> 0.02, 訂單重: >> 40, 重量容許率(下限): >> 10, 重量容許率(上限): >> 10, 訂單寬度: >> 47.875, 鍍製方式: >> AC, 鋼捲內徑: >> 508, 鋼捲下限重: >> 2.5, 鋼捲上限重: >> 4.5, 壓花條件碼: >> -, 表面花紋: >> R, 綠色識別碼: >> -, 印刷輥號: >> -, 產品代碼: >> PPGL, 皮膜碼: >> -, 單位別: >> I, 油品種類: >> Z, 塗油量: >> Z, 包裝代碼: >> E0 , 保護膜碼: >> -, 客戶試片取樣型式: >> -, 調質碼: >> S, 套筒碼: >> P , 規格: >> A792SSGR33, 製造標準: >> ASTM, 表面處理劑種類: >> Z, 表面處理劑塗佈量: >> Z, 伸長率測試: >> N, 硬度測試碼: >> N, 抗拉強度測試: >> N, 降伏強度測試: >> N, 厚度變異: >> 0, 訂單正面顏色(五碼): >> SLH39, 正面漆膜厚: >> 25, 正面漆塗漆型式幾塗幾烤: >> 2, 修邊碼: >> Y, 重量碼: >> AW, 鋼捲捲向: >> O, 鍍層碼: >> AZ50, | F:保證1/2 ASTM 厚度公差
PPGL | 2501EFE016/001 |  | 1. 製造標準為MS、ASTM或銷新加坡之訂單，若無技術指定優先用料，請優先使用國內料，勿使用ANFEN (OFP00406)-{.不符.} | 1. 製造標準為MS、ASTM或銷新加坡之訂單，若無技術指定優先用料，請優先使用國內料，勿使用ANFEN (OFP00406)-{.不符.} 2. 【提醒】！本單為直立式包裝，嚴禁鍍鋅或烤漆後以STAGGER捲取 (OFP00451)-{.不符.} 3. ※超耐候一系列用途要確認是否有英制公差需求，有英制公差需求時選配碼用ON027※ (OFP00680)-{.不符.} 4. 此經銷商有簽訂1/2厚度公差保證(無厚度變異),請調整冷軋與鍍鋅厚度公差管制範圍. 保證 ASTM 厚度公差 (OFP00180)-{.不符.} | 訂單:2501EFE016/001 CPL <生產備註> 事項如下 . 除HGI/ HGL 訂單邊緣不噴油. 其餘皆側緣噴油 (RMK00285) | 訂單:2501EFE016/001 CR1 <生產備註> 事項如下 . 此經銷商保證平均厚度在1/2厚度公差內，厚度量測NG時，如單位長度符合範圍，請放行 (RMK00402) | 訂單:2501EFE016/001 CR2 <生產備註> 事項如下 . 此經銷商保證平均厚度在1/2厚度公差內，厚度量測NG時，如單位長度符合範圍，請放行 (RMK00402) | 訂單:2501EFE016/001 CG1 <生產備註> 事項如下 . 【板形】 FLATNESS 板形≦12 I-UNIT（≦0.7％） (RMK-E_CHIN) . 鍍鋅表面不可有鋅痕、壓痕、凹陷、及刮傷 、應變痕等。 (RMK00054) . 此經銷商保證平均厚度在1/2厚度公差內，厚度量測NG時，如單位長度符合範圍，請放行 (RMK00402) . 鍍層 AZ150 (含) 以上 , 鋅花等級 C~E 目標D，避免鋅花晶界明顯後續造成烤漆點狀未塗漆。 (RMK00565) | 訂單:2501EFE016/001 CG2 <生產備註> 事項如下 . 【板形】 FLATNESS 板形≦12 I-UNIT（≦0.7％） (RMK-E_CHIN) . 鍍鋅表面不可有鋅痕、壓痕、凹陷、及刮傷 、應變痕等。 (RMK00054) . 此經銷商保證平均厚度在1/2厚度公差內，厚度量測NG時，如單位長度符合範圍，請放行 (RMK00402) . 鍍層 AZ150 (含) 以上 , 鋅花等級 C~E 目標D，避免鋅花晶界明顯後續造成烤漆點狀未塗漆。 (RMK00565) | 訂單:2501EFE016/001 CC1 <生產備註> 事項如下 . 【板形】 FLATNESS 板形≦12 I-UNIT（≦0.7％） (RMK-E_CHIN) . 正面面漆(20U)及正面總膜厚(25U)要求管制90%以上之膜厚,未達標準降級. (RMK00054) . 若背面面漆(20U)及背面總膜厚(25U)時要求管制90%以上之膜厚,未達標準降級 (RMK00054) . 面漆=18U(90%)~請購基準22U(110%),標準板總膜厚=5+20U(100%面漆). (RMK00054) . 30CM*全寬*留1塊給LAB及1塊給塗料商, (RMK00054) . 【色差】1.1.此客戶對目視色差要求較高,請依限度樣本進行目視色差管制★--->發生過訴賠 (RMK00248) . 【色差】1.2.若針對特殊顏色需特別管理時，請品檢忽略1.1.的規定以特別規定為主 (RMK00248) . 此經銷商保證平均厚度在1/2厚度公差內，厚度量測NG時，如單位長度符合範圍，請放行 (RMK00402) . 【捲取】注意！本單為直立式包裝。禁用STAGGER捲取送包裝！送RCL重處理例外。 (RMK00512) | 訂單:2501EFE016/001 CC2 <生產備註> 事項如下 . 【板形】 FLATNESS 板形≦12 I-UNIT（≦0.7％） (RMK-E_CHIN) . 正面面漆(20U)及正面總膜厚(25U)要求管制90%以上之膜厚,未達標準降級. (RMK00054) . 若背面面漆(20U)及背面總膜厚(25U)時要求管制90%以上之膜厚,未達標準降級 (RMK00054) . 面漆=18U(90%)~請購基準22U(110%),標準板總膜厚=5+20U(100%面漆). (RMK00054) . 30CM*全寬*留1塊給LAB及1塊給塗料商, (RMK00054) . 【色差】1.1.此客戶對目視色差要求較高,請依限度樣本進行目視色差管制★--->發生過訴賠 (RMK00248) . 【色差】1.2.若針對特殊顏色需特別管理時，請品檢忽略1.1.的規定以特別規定為主 (RMK00248) . 此經銷商保證平均厚度在1/2厚度公差內，厚度量測NG時，如單位長度符合範圍，請放行 (RMK00402) . 【捲取】注意！本單為直立式包裝。禁用STAGGER捲取送包裝！送RCL重處理例外。 (RMK00512) | 訂單:2501EFE016/001 RCL <生產備註> 事項如下 . 【捲取】注意！本單為直立式包裝。禁用STAGGER捲取送包裝！送RCL重處理例外。 (RMK00512) | 訂單:2501EFE016/001 CCPK 無 <生產備註> 事項 | 訂單:2501EFE016/001 CGQC <品檢備註> 事項如下 . 【板形】 FLATNESS 板形≦12 I-UNIT（≦0.7％） (RMK-E_CHIN) . 鍍層 AZ150 (含) 以上 , 鋅花等級 C~E 目標D，避免鋅花晶界明顯後續造成烤漆點狀未塗漆。 (RMK00565) | 訂單:2501EFE016/001 CCQC <品檢備註> 事項如下 . 【板形】 FLATNESS 板形≦12 I-UNIT（≦0.7％） (RMK-E_CHIN) . 【色差】1.1.此客戶對目視色差要求較高,請依限度樣本進行目視色差管制★--->發生過訴賠 (RMK00248) . 【色差】1.2.若針對特殊顏色需特別管理時，請品檢忽略1.1.的規定以特別規定為主 (RMK00248) . 【捲取】注意！本單為直立式包裝。禁用STAGGER捲取送包裝！送RCL重處理例外。 (RMK00512) | 訂單:2501EFE016/001 TOL 無 <生產備註> 事項 | 【板形】 FLATNESS 板形≦12 I-UNIT（≦0.7％）^^/CG1/CG2/CC1/CC2/CGQC/CCQC/^^ <<.E_CHIN 2024/11/07 15:19.>> | 訂單 2501EFE016/001 修改記錄如下: 20241106 15:52:19 (06023) 退火碼: >> H2, 用途碼: >> COG003, 背面標示: >> S000, 訂單背面顏色(五碼): >> BW73Z, 背面漆膜厚: >> NOM, 背面漆塗漆型式幾塗幾烤: >> 2, 鉻酸鹽: >> Z, 訂單厚度: >> 0.015, 訂單重: >> 40, 重量容許率(下限): >> 10, 重量容許率(上限): >> 10, 訂單寬度: >> 40.5, 鍍製方式: >> AC, 鋼捲內徑: >> 508, 鋼捲下限重: >> 2.5, 鋼捲上限重: >> 4.5, 壓花條件碼: >> -, 表面花紋: >> R, 綠色識別碼: >> -, 印刷輥號: >> -, 產品代碼: >> PPGL, 皮膜碼: >> -, 單位別: >> I, 油品種類: >> Z, 塗油量: >> Z, 包裝代碼: >> E0 , 保護膜碼: >> -, 客戶試片取樣型式: >> -, 調質碼: >> S, 套筒碼: >> P , 規格: >> A792SSGR80, 製造標準: >> ASTM, 表面處理劑種類: >> Z, 表面處理劑塗佈量: >> Z, 伸長率測試: >> N, 硬度測試碼: >> N, 抗拉強度測試: >> N, 降伏強度測試: >> N, 厚度變異: >> 0, 訂單正面顏色(五碼): >> SYH1Y, 正面漆膜厚: >> 25, 正面漆塗漆型式幾塗幾烤: >> 2, 修邊碼: >> Y, 重量碼: >> AW, 鋼捲捲向: >> O, 鍍層碼: >> AZ50, | F:保證1/2 ASTM 厚度公差
PPGL | 2501EFE016/002 |  | 1. 製造標準為MS、ASTM或銷新加坡之訂單，若無技術指定優先用料，請優先使用國內料，勿使用ANFEN (OFP00406)-{.不符.} | 1. 製造標準為MS、ASTM或銷新加坡之訂單，若無技術指定優先用料，請優先使用國內料，勿使用ANFEN (OFP00406)-{.不符.} 2. 【提醒】！本單為直立式包裝，嚴禁鍍鋅或烤漆後以STAGGER捲取 (OFP00451)-{.不符.} 3. ※超耐候一系列用途要確認是否有英制公差需求，有英制公差需求時選配碼用ON027※ (OFP00680)-{.不符.} 4. 此經銷商有簽訂1/2厚度公差保證(無厚度變異),請調整冷軋與鍍鋅厚度公差管制範圍. 保證 ASTM 厚度公差 (OFP00180)-{.不符.} | 訂單:2501EFE016/002 CPL <生產備註> 事項如下 . 除HGI/ HGL 訂單邊緣不噴油. 其餘皆側緣噴油 (RMK00285) | 訂單:2501EFE016/002 CR1 <生產備註> 事項如下 . 此經銷商保證平均厚度在1/2厚度公差內，厚度量測NG時，如單位長度符合範圍，請放行 (RMK00402) | 訂單:2501EFE016/002 CR2 <生產備註> 事項如下 . 此經銷商保證平均厚度在1/2厚度公差內，厚度量測NG時，如單位長度符合範圍，請放行 (RMK00402) | 訂單:2501EFE016/002 CG1 <生產備註> 事項如下 . 【板形】 FLATNESS 板形≦12 I-UNIT（≦0.7％） (RMK-E_CHIN) . 鍍鋅表面不可有鋅痕、壓痕、凹陷、及刮傷 、應變痕等。 (RMK00054) . 此經銷商保證平均厚度在1/2厚度公差內，厚度量測NG時，如單位長度符合範圍，請放行 (RMK00402) . 鍍層 AZ150 (含) 以上 , 鋅花等級 C~E 目標D，避免鋅花晶界明顯後續造成烤漆點狀未塗漆。 (RMK00565) | 訂單:2501EFE016/002 CG2 <生產備註> 事項如下 . 【板形】 FLATNESS 板形≦12 I-UNIT（≦0.7％） (RMK-E_CHIN) . 鍍鋅表面不可有鋅痕、壓痕、凹陷、及刮傷 、應變痕等。 (RMK00054) . 此經銷商保證平均厚度在1/2厚度公差內，厚度量測NG時，如單位長度符合範圍，請放行 (RMK00402) . 鍍層 AZ150 (含) 以上 , 鋅花等級 C~E 目標D，避免鋅花晶界明顯後續造成烤漆點狀未塗漆。 (RMK00565) | 訂單:2501EFE016/002 CC1 <生產備註> 事項如下 . 【板形】 FLATNESS 板形≦12 I-UNIT（≦0.7％） (RMK-E_CHIN) . 正面面漆(20U)及正面總膜厚(25U)要求管制90%以上之膜厚,未達標準降級. (RMK00054) . 若背面面漆(20U)及背面總膜厚(25U)時要求管制90%以上之膜厚,未達標準降級 (RMK00054) . 面漆=18U(90%)~請購基準22U(110%),標準板總膜厚=5+20U(100%面漆). (RMK00054) . 30CM*全寬*留1塊給LAB及1塊給塗料商, (RMK00054) . 【色差】1.1.此客戶對目視色差要求較高,請依限度樣本進行目視色差管制★--->發生過訴賠 (RMK00248) . 【色差】1.2.若針對特殊顏色需特別管理時，請品檢忽略1.1.的規定以特別規定為主 (RMK00248) . 此經銷商保證平均厚度在1/2厚度公差內，厚度量測NG時，如單位長度符合範圍，請放行 (RMK00402) . 【捲取】注意！本單為直立式包裝。禁用STAGGER捲取送包裝！送RCL重處理例外。 (RMK00512) | 訂單:2501EFE016/002 CC2 <生產備註> 事項如下 . 【板形】 FLATNESS 板形≦12 I-UNIT（≦0.7％） (RMK-E_CHIN) . 正面面漆(20U)及正面總膜厚(25U)要求管制90%以上之膜厚,未達標準降級. (RMK00054) . 若背面面漆(20U)及背面總膜厚(25U)時要求管制90%以上之膜厚,未達標準降級 (RMK00054) . 面漆=18U(90%)~請購基準22U(110%),標準板總膜厚=5+20U(100%面漆). (RMK00054) . 30CM*全寬*留1塊給LAB及1塊給塗料商, (RMK00054) . 【色差】1.1.此客戶對目視色差要求較高,請依限度樣本進行目視色差管制★--->發生過訴賠 (RMK00248) . 【色差】1.2.若針對特殊顏色需特別管理時，請品檢忽略1.1.的規定以特別規定為主 (RMK00248) . 此經銷商保證平均厚度在1/2厚度公差內，厚度量測NG時，如單位長度符合範圍，請放行 (RMK00402) . 【捲取】注意！本單為直立式包裝。禁用STAGGER捲取送包裝！送RCL重處理例外。 (RMK00512) | 訂單:2501EFE016/002 RCL <生產備註> 事項如下 . 【捲取】注意！本單為直立式包裝。禁用STAGGER捲取送包裝！送RCL重處理例外。 (RMK00512) | 訂單:2501EFE016/002 CCPK 無 <生產備註> 事項 | 訂單:2501EFE016/002 CGQC <品檢備註> 事項如下 . 【板形】 FLATNESS 板形≦12 I-UNIT（≦0.7％） (RMK-E_CHIN) . 鍍層 AZ150 (含) 以上 , 鋅花等級 C~E 目標D，避免鋅花晶界明顯後續造成烤漆點狀未塗漆。 (RMK00565) | 訂單:2501EFE016/002 CCQC <品檢備註> 事項如下 . 【板形】 FLATNESS 板形≦12 I-UNIT（≦0.7％） (RMK-E_CHIN) . 【色差】1.1.此客戶對目視色差要求較高,請依限度樣本進行目視色差管制★--->發生過訴賠 (RMK00248) . 【色差】1.2.若針對特殊顏色需特別管理時，請品檢忽略1.1.的規定以特別規定為主 (RMK00248) . 【捲取】注意！本單為直立式包裝。禁用STAGGER捲取送包裝！送RCL重處理例外。 (RMK00512) | 訂單:2501EFE016/002 TOL 無 <生產備註> 事項 | 【板形】 FLATNESS 板形≦12 I-UNIT（≦0.7％）^^/CG1/CG2/CC1/CC2/CGQC/CCQC/^^ <<.E_CHIN 2024/11/07 15:22.>> | 訂單 2501EFE016/002 修改記錄如下: 20241106 15:52:26 (06023) 退火碼: >> H2, 用途碼: >> COG003, 背面標示: >> S000, 訂單背面顏色(五碼): >> BW73Z, 背面漆膜厚: >> NOM, 背面漆塗漆型式幾塗幾烤: >> 2, 鉻酸鹽: >> Z, 訂單厚度: >> 0.015, 訂單重: >> 40, 重量容許率(下限): >> 10, 重量容許率(上限): >> 10, 訂單寬度: >> 40.5, 鍍製方式: >> AC, 鋼捲內徑: >> 508, 鋼捲下限重: >> 2.5, 鋼捲上限重: >> 4.5, 壓花條件碼: >> -, 表面花紋: >> R, 綠色識別碼: >> -, 印刷輥號: >> -, 產品代碼: >> PPGL, 皮膜碼: >> -, 單位別: >> I, 油品種類: >> Z, 塗油量: >> Z, 包裝代碼: >> E0 , 保護膜碼: >> -, 客戶試片取樣型式: >> -, 調質碼: >> S, 套筒碼: >> P , 規格: >> A792SSGR80, 製造標準: >> ASTM, 表面處理劑種類: >> Z, 表面處理劑塗佈量: >> Z, 伸長率測試: >> N, 硬度測試碼: >> N, 抗拉強度測試: >> N, 降伏強度測試: >> N, 厚度變異: >> 0, 訂單正面顏色(五碼): >> SRS59, 正面漆膜厚: >> 25, 正面漆塗漆型式幾塗幾烤: >> 2, 修邊碼: >> Y, 重量碼: >> AW, 鋼捲捲向: >> O, 鍍層碼: >> AZ50, | F:保證1/2 ASTM 厚度公差
PPGL | 2501EFE016/003 | 1. 提醒：住友"美加"區要求只能下"超耐候屋頂(保證年限)" (OFP00177)-{.不符.} | 1. 製造標準為MS、ASTM或銷新加坡之訂單，若無技術指定優先用料，請優先使用國內料，勿使用ANFEN (OFP00406)-{.不符.} | 1. 提醒：住友"美加"區要求只能下"超耐候屋頂(保證年限)" (OFP00177)-{.不符.} 2. 製造標準為MS、ASTM或銷新加坡之訂單，若無技術指定優先用料，請優先使用國內料，勿使用ANFEN (OFP00406)-{.不符.} 3. 【提醒】！本單為直立式包裝，嚴禁鍍鋅或烤漆後以STAGGER捲取 (OFP00451)-{.不符.} 4. ※超耐候一系列用途要確認是否有英制公差需求，有英制公差需求時選配碼用ON027※ (OFP00680)-{.不符.} 5. 此經銷商有簽訂1/2厚度公差保證(無厚度變異),請調整冷軋與鍍鋅厚度公差管制範圍. 保證 ASTM 厚度公差 (OFP00180)-{.不符.} | 訂單:2501EFE016/003 CPL <生產備註> 事項如下 . 除HGI/ HGL 訂單邊緣不噴油. 其餘皆側緣噴油 (RMK00285) | 訂單:2501EFE016/003 CR1 <生產備註> 事項如下 . 此經銷商保證平均厚度在1/2厚度公差內，厚度量測NG時，如單位長度符合範圍，請放行 (RMK00402) | 訂單:2501EFE016/003 CR2 <生產備註> 事項如下 . 此經銷商保證平均厚度在1/2厚度公差內，厚度量測NG時，如單位長度符合範圍，請放行 (RMK00402) | 訂單:2501EFE016/003 CG1 <生產備註> 事項如下 . 【板形】 FLATNESS 板形≦12 I-UNIT（≦0.7％） (RMK-E_CHIN) . 鍍鋅表面不可有鋅痕、壓痕、凹陷、及刮傷 、應變痕等。 (RMK00054) . 此經銷商保證平均厚度在1/2厚度公差內，厚度量測NG時，如單位長度符合範圍，請放行 (RMK00402) . 鍍層 AZ150 (含) 以上 , 鋅花等級 C~E 目標D，避免鋅花晶界明顯後續造成烤漆點狀未塗漆。 (RMK00565) | 訂單:2501EFE016/003 CG2 <生產備註> 事項如下 . 【板形】 FLATNESS 板形≦12 I-UNIT（≦0.7％） (RMK-E_CHIN) . 鍍鋅表面不可有鋅痕、壓痕、凹陷、及刮傷 、應變痕等。 (RMK00054) . 此經銷商保證平均厚度在1/2厚度公差內，厚度量測NG時，如單位長度符合範圍，請放行 (RMK00402) . 鍍層 AZ150 (含) 以上 , 鋅花等級 C~E 目標D，避免鋅花晶界明顯後續造成烤漆點狀未塗漆。 (RMK00565) | 訂單:2501EFE016/003 CC1 <生產備註> 事項如下 . 【板形】 FLATNESS 板形≦12 I-UNIT（≦0.7％） (RMK-E_CHIN) . 正面面漆(20U)及正面總膜厚(25U)要求管制90%以上之膜厚,未達標準降級. (RMK00054) . 若背面面漆(20U)及背面總膜厚(25U)時要求管制90%以上之膜厚,未達標準降級 (RMK00054) . 面漆=18U(90%)~請購基準22U(110%),標準板總膜厚=5+20U(100%面漆). (RMK00054) . 30CM*全寬*留1塊給LAB及1塊給塗料商, (RMK00054) . 【色差】1.1.此客戶對目視色差要求較高,請依限度樣本進行目視色差管制★--->發生過訴賠 (RMK00248) . 【色差】1.2.若針對特殊顏色需特別管理時，請品檢忽略1.1.的規定以特別規定為主 (RMK00248) . 此經銷商保證平均厚度在1/2厚度公差內，厚度量測NG時，如單位長度符合範圍，請放行 (RMK00402) . 【捲取】注意！本單為直立式包裝。禁用STAGGER捲取送包裝！送RCL重處理例外。 (RMK00512) . 【水痕】因TOP 為YCP 近似深黑色水痕可能嚴重，因此指定CC1生產注意W/Q 使用純水與水量控制 (RMK00588) | 訂單:2501EFE016/003 CC2 <生產備註> 事項如下 . 【板形】 FLATNESS 板形≦12 I-UNIT（≦0.7％） (RMK-E_CHIN) . 正面面漆(20U)及正面總膜厚(25U)要求管制90%以上之膜厚,未達標準降級. (RMK00054) . 若背面面漆(20U)及背面總膜厚(25U)時要求管制90%以上之膜厚,未達標準降級 (RMK00054) . 面漆=18U(90%)~請購基準22U(110%),標準板總膜厚=5+20U(100%面漆). (RMK00054) . 30CM*全寬*留1塊給LAB及1塊給塗料商, (RMK00054) . 【色差】1.1.此客戶對目視色差要求較高,請依限度樣本進行目視色差管制★--->發生過訴賠 (RMK00248) . 【色差】1.2.若針對特殊顏色需特別管理時，請品檢忽略1.1.的規定以特別規定為主 (RMK00248) . 此經銷商保證平均厚度在1/2厚度公差內，厚度量測NG時，如單位長度符合範圍，請放行 (RMK00402) . 【捲取】注意！本單為直立式包裝。禁用STAGGER捲取送包裝！送RCL重處理例外。 (RMK00512) . 【水痕】因TOP 為YCP 近似深黑色水痕可能嚴重，因此指定CC1生產注意W/Q 使用純水與水量控制 (RMK00588) | 訂單:2501EFE016/003 RCL <生產備註> 事項如下 . 【捲取】注意！本單為直立式包裝。禁用STAGGER捲取送包裝！送RCL重處理例外。 (RMK00512) | 訂單:2501EFE016/003 CCPK 無 <生產備註> 事項 | 訂單:2501EFE016/003 CGQC <品檢備註> 事項如下 . 【板形】 FLATNESS 板形≦12 I-UNIT（≦0.7％） (RMK-E_CHIN) . 鍍層 AZ150 (含) 以上 , 鋅花等級 C~E 目標D，避免鋅花晶界明顯後續造成烤漆點狀未塗漆。 (RMK00565) | 訂單:2501EFE016/003 CCQC <品檢備註> 事項如下 . 【板形】 FLATNESS 板形≦12 I-UNIT（≦0.7％） (RMK-E_CHIN) . 【色差】1.1.此客戶對目視色差要求較高,請依限度樣本進行目視色差管制★--->發生過訴賠 (RMK00248) . 【色差】1.2.若針對特殊顏色需特別管理時，請品檢忽略1.1.的規定以特別規定為主 (RMK00248) . 【捲取】注意！本單為直立式包裝。禁用STAGGER捲取送包裝！送RCL重處理例外。 (RMK00512) . 【水痕】因TOP 為YCP 近似深黑色水痕可能嚴重，因此指定CC1生產注意W/Q 使用純水與水量控制 (RMK00588) | 訂單:2501EFE016/003 TOL 無 <生產備註> 事項 | 【板形】 FLATNESS 板形≦12 I-UNIT（≦0.7％）^^/CG1/CG2/CC1/CC2/CGQC/CCQC/^^ <<.E_CHIN 2024/11/07 15:23.>> | 訂單 2501EFE016/003 修改記錄如下: 20241106 15:52:33 (06023) 退火碼: >> H2, 用途碼: >> COG003, 背面標示: >> S000, 訂單背面顏色(五碼): >> BW73Z, 背面漆膜厚: >> NOM, 背面漆塗漆型式幾塗幾烤: >> 2, 鉻酸鹽: >> Z, 訂單厚度: >> 0.015, 訂單重: >> 80, 重量容許率(下限): >> 10, 重量容許率(上限): >> 10, 訂單寬度: >> 40.5, 鍍製方式: >> AC, 鋼捲內徑: >> 508, 鋼捲下限重: >> 2.5, 鋼捲上限重: >> 4.5, 壓花條件碼: >> -, 表面花紋: >> R, 綠色識別碼: >> -, 印刷輥號: >> -, 產品代碼: >> PPGL, 皮膜碼: >> -, 單位別: >> I, 油品種類: >> Z, 塗油量: >> Z, 包裝代碼: >> E0 , 保護膜碼: >> -, 客戶試片取樣型式: >> -, 調質碼: >> S, 套筒碼: >> P , 規格: >> A792SSGR80, 製造標準: >> ASTM, 表面處理劑種類: >> Z, 表面處理劑塗佈量: >> Z, 伸長率測試: >> N, 硬度測試碼: >> N, 抗拉強度測試: >> N, 降伏強度測試: >> N, 厚度變異: >> 0, 訂單正面顏色(五碼): >> SYT9P, 正面漆膜厚: >> 25, 正面漆塗漆型式幾塗幾烤: >> 2, 修邊碼: >> Y, 重量碼: >> AW, 鋼捲捲向: >> O, 鍍層碼: >> AZ50, 20241106 15:54:38 (06023) 用途碼: COG003 >> COG007, | F:保證1/2 ASTM 厚度公差
PPGL | 2501EFE016/004 |  | 1. 製造標準為MS、ASTM或銷新加坡之訂單，若無技術指定優先用料，請優先使用國內料，勿使用ANFEN (OFP00406)-{.不符.} | 1. 製造標準為MS、ASTM或銷新加坡之訂單，若無技術指定優先用料，請優先使用國內料，勿使用ANFEN (OFP00406)-{.不符.} 2. 【提醒】！本單為直立式包裝，嚴禁鍍鋅或烤漆後以STAGGER捲取 (OFP00451)-{.不符.} 3. ※超耐候一系列用途要確認是否有英制公差需求，有英制公差需求時選配碼用ON027※ (OFP00680)-{.不符.} 4. 此經銷商有簽訂1/2厚度公差保證(無厚度變異),請調整冷軋與鍍鋅厚度公差管制範圍. 保證 ASTM 厚度公差 (OFP00180)-{.不符.} | 訂單:2501EFE016/004 CPL <生產備註> 事項如下 . 除HGI/ HGL 訂單邊緣不噴油. 其餘皆側緣噴油 (RMK00285) | 訂單:2501EFE016/004 CR1 <生產備註> 事項如下 . 此經銷商保證平均厚度在1/2厚度公差內，厚度量測NG時，如單位長度符合範圍，請放行 (RMK00402) | 訂單:2501EFE016/004 CR2 <生產備註> 事項如下 . 此經銷商保證平均厚度在1/2厚度公差內，厚度量測NG時，如單位長度符合範圍，請放行 (RMK00402) | 訂單:2501EFE016/004 CG1 <生產備註> 事項如下 . 【板形】 FLATNESS 板形≦12 I-UNIT（≦0.7％） (RMK-E_CHIN) . 鍍鋅表面不可有鋅痕、壓痕、凹陷、及刮傷 、應變痕等。 (RMK00054) . 此經銷商保證平均厚度在1/2厚度公差內，厚度量測NG時，如單位長度符合範圍，請放行 (RMK00402) . 鍍層 AZ150 (含) 以上 , 鋅花等級 C~E 目標D，避免鋅花晶界明顯後續造成烤漆點狀未塗漆。 (RMK00565) | 訂單:2501EFE016/004 CG2 <生產備註> 事項如下 . 【板形】 FLATNESS 板形≦12 I-UNIT（≦0.7％） (RMK-E_CHIN) . 鍍鋅表面不可有鋅痕、壓痕、凹陷、及刮傷 、應變痕等。 (RMK00054) . 此經銷商保證平均厚度在1/2厚度公差內，厚度量測NG時，如單位長度符合範圍，請放行 (RMK00402) . 鍍層 AZ150 (含) 以上 , 鋅花等級 C~E 目標D，避免鋅花晶界明顯後續造成烤漆點狀未塗漆。 (RMK00565) | 訂單:2501EFE016/004 CC1 <生產備註> 事項如下 . 【板形】 FLATNESS 板形≦12 I-UNIT（≦0.7％） (RMK-E_CHIN) . 正面面漆(20U)及正面總膜厚(25U)要求管制90%以上之膜厚,未達標準降級. (RMK00054) . 若背面面漆(20U)及背面總膜厚(25U)時要求管制90%以上之膜厚,未達標準降級 (RMK00054) . 面漆=18U(90%)~請購基準22U(110%),標準板總膜厚=5+20U(100%面漆). (RMK00054) . 30CM*全寬*留1塊給LAB及1塊給塗料商, (RMK00054) . 【色差】1.1.此客戶對目視色差要求較高,請依限度樣本進行目視色差管制★--->發生過訴賠 (RMK00248) . 【色差】1.2.若針對特殊顏色需特別管理時，請品檢忽略1.1.的規定以特別規定為主 (RMK00248) . 此經銷商保證平均厚度在1/2厚度公差內，厚度量測NG時，如單位長度符合範圍，請放行 (RMK00402) . 【捲取】注意！本單為直立式包裝。禁用STAGGER捲取送包裝！送RCL重處理例外。 (RMK00512) | 訂單:2501EFE016/004 CC2 <生產備註> 事項如下 . 【板形】 FLATNESS 板形≦12 I-UNIT（≦0.7％） (RMK-E_CHIN) . 正面面漆(20U)及正面總膜厚(25U)要求管制90%以上之膜厚,未達標準降級. (RMK00054) . 若背面面漆(20U)及背面總膜厚(25U)時要求管制90%以上之膜厚,未達標準降級 (RMK00054) . 面漆=18U(90%)~請購基準22U(110%),標準板總膜厚=5+20U(100%面漆). (RMK00054) . 30CM*全寬*留1塊給LAB及1塊給塗料商, (RMK00054) . 【色差】1.1.此客戶對目視色差要求較高,請依限度樣本進行目視色差管制★--->發生過訴賠 (RMK00248) . 【色差】1.2.若針對特殊顏色需特別管理時，請品檢忽略1.1.的規定以特別規定為主 (RMK00248) . 此經銷商保證平均厚度在1/2厚度公差內，厚度量測NG時，如單位長度符合範圍，請放行 (RMK00402) . 【捲取】注意！本單為直立式包裝。禁用STAGGER捲取送包裝！送RCL重處理例外。 (RMK00512) | 訂單:2501EFE016/004 RCL <生產備註> 事項如下 . 【捲取】注意！本單為直立式包裝。禁用STAGGER捲取送包裝！送RCL重處理例外。 (RMK00512) | 訂單:2501EFE016/004 CCPK 無 <生產備註> 事項 | 訂單:2501EFE016/004 CGQC <品檢備註> 事項如下 . 【板形】 FLATNESS 板形≦12 I-UNIT（≦0.7％） (RMK-E_CHIN) . 鍍層 AZ150 (含) 以上 , 鋅花等級 C~E 目標D，避免鋅花晶界明顯後續造成烤漆點狀未塗漆。 (RMK00565) | 訂單:2501EFE016/004 CCQC <品檢備註> 事項如下 . 【板形】 FLATNESS 板形≦12 I-UNIT（≦0.7％） (RMK-E_CHIN) . 【色差】1.1.此客戶對目視色差要求較高,請依限度樣本進行目視色差管制★--->發生過訴賠 (RMK00248) . 【色差】1.2.若針對特殊顏色需特別管理時，請品檢忽略1.1.的規定以特別規定為主 (RMK00248) . 【捲取】注意！本單為直立式包裝。禁用STAGGER捲取送包裝！送RCL重處理例外。 (RMK00512) | 訂單:2501EFE016/004 TOL 無 <生產備註> 事項 | 【板形】 FLATNESS 板形≦12 I-UNIT（≦0.7％）^^/CG1/CG2/CC1/CC2/CGQC/CCQC/^^ <<.E_CHIN 2024/11/07 15:23.>> | 訂單 2501EFE016/004 修改記錄如下: 20241106 15:52:40 (06023) 退火碼: >> H2, 用途碼: >> COG003, 背面標示: >> S000, 訂單背面顏色(五碼): >> BW73Z, 背面漆膜厚: >> NOM, 背面漆塗漆型式幾塗幾烤: >> 2, 鉻酸鹽: >> Z, 訂單厚度: >> 0.015, 訂單重: >> 80, 重量容許率(下限): >> 10, 重量容許率(上限): >> 10, 訂單寬度: >> 40.5, 鍍製方式: >> AC, 鋼捲內徑: >> 508, 鋼捲下限重: >> 2.5, 鋼捲上限重: >> 4.5, 壓花條件碼: >> -, 表面花紋: >> R, 綠色識別碼: >> -, 印刷輥號: >> -, 產品代碼: >> PPGL, 皮膜碼: >> -, 單位別: >> I, 油品種類: >> Z, 塗油量: >> Z, 包裝代碼: >> E0 , 保護膜碼: >> -, 客戶試片取樣型式: >> -, 調質碼: >> S, 套筒碼: >> P , 規格: >> A792SSGR80, 製造標準: >> ASTM, 表面處理劑種類: >> Z, 表面處理劑塗佈量: >> Z, 伸長率測試: >> N, 硬度測試碼: >> N, 抗拉強度測試: >> N, 降伏強度測試: >> N, 厚度變異: >> 0, 訂單正面顏色(五碼): >> SBH5Y, 正面漆膜厚: >> 25, 正面漆塗漆型式幾塗幾烤: >> 2, 修邊碼: >> Y, 重量碼: >> AW, 鋼捲捲向: >> O, 鍍層碼: >> AZ50, | F:保證1/2 ASTM 厚度公差
PPGL | 2501EFE017/001 |  | 1. 製造標準為MS、ASTM或銷新加坡之訂單，若無技術指定優先用料，請優先使用國內料，勿使用ANFEN (OFP00406)-{.不符.} | 1. 製造標準為MS、ASTM或銷新加坡之訂單，若無技術指定優先用料，請優先使用國內料，勿使用ANFEN (OFP00406)-{.不符.} 2. 此經銷商有簽訂1/2厚度公差保證(無厚度變異),請調整冷軋與鍍鋅厚度公差管制範圍. 保證 ASTM 厚度公差 (OFP00180)-{.不符.} | 訂單:2501EFE017/001 CPL <生產備註> 事項如下 . 除HGI/ HGL 訂單邊緣不噴油. 其餘皆側緣噴油 (RMK00285) | 訂單:2501EFE017/001 CR1 <生產備註> 事項如下 . 此經銷商保證平均厚度在1/2厚度公差內，厚度量測NG時，如單位長度符合範圍，請放行 (RMK00402) | 訂單:2501EFE017/001 CR2 <生產備註> 事項如下 . 此經銷商保證平均厚度在1/2厚度公差內，厚度量測NG時，如單位長度符合範圍，請放行 (RMK00402) | 訂單:2501EFE017/001 CG1 <生產備註> 事項如下 . 此經銷商保證平均厚度在1/2厚度公差內，厚度量測NG時，如單位長度符合範圍，請放行 (RMK00402) | 訂單:2501EFE017/001 CG2 <生產備註> 事項如下 . 此經銷商保證平均厚度在1/2厚度公差內，厚度量測NG時，如單位長度符合範圍，請放行 (RMK00402) | 訂單:2501EFE017/001 CC1 <生產備註> 事項如下 . 【水痕】因YCP 近似深黑色水痕可能嚴重，因此指定CC1生產注意W/Q 使用純水與水量控制 (RMK-E_CHIN) . 請品檢務必遵守 30CM*全寬*留1塊給LAB及1塊給塗料商，若背面非"B"字頭則各留2片 (RMK00105) . 品檢人員於LAB試片上註記測試物性耐久及曝曬 (RMK00105) . 此經銷商保證平均厚度在1/2厚度公差內，厚度量測NG時，如單位長度符合範圍，請放行 (RMK00402) . 【水痕】因YCP 近似深黑色水痕可能嚴重，因此指定CC1生產注意W/Q 使用純水與水量控制 (RMK00596) | 訂單:2501EFE017/001 CC2 <生產備註> 事項如下 . 【水痕】因YCP 近似深黑色水痕可能嚴重，因此指定CC1生產注意W/Q 使用純水與水量控制 (RMK-E_CHIN) . 請品檢務必遵守 30CM*全寬*留1塊給LAB及1塊給塗料商，若背面非"B"字頭則各留2片 (RMK00105) . 品檢人員於LAB試片上註記測試物性耐久及曝曬 (RMK00105) . 此經銷商保證平均厚度在1/2厚度公差內，厚度量測NG時，如單位長度符合範圍，請放行 (RMK00402) . 【水痕】因YCP 近似深黑色水痕可能嚴重，因此指定CC1生產注意W/Q 使用純水與水量控制 (RMK00596) | 訂單:2501EFE017/001 RCL 無 <生產備註> 事項 | 訂單:2501EFE017/001 CCPK 無 <生產備註> 事項 | 訂單:2501EFE017/001 CGQC 無 <品檢備註> 事項 | 訂單:2501EFE017/001 CCQC <品檢備註> 事項如下 . 【水痕】因YCP 近似深黑色水痕可能嚴重，因此指定CC1生產注意W/Q 使用純水與水量控制 (RMK-E_CHIN) . 請品檢務必遵守 30CM*全寬*留1塊給LAB及1塊給塗料商，若背面非"B"字頭則各留2片 (RMK00105) | 訂單:2501EFE017/001 TOL 無 <生產備註> 事項 | 【水痕】因YCP 近似深黑色水痕可能嚴重，因此指定CC1生產注意W/Q 使用純水與水量控制^^/CC1/CC2/CCQC/^^ <<.E_CHIN 2025/01/13 10:07.>> | 訂單 2501EFE017/001 修改記錄如下: 20250107 10:14:14 (06023) 退火碼: >> S1, 用途碼: >> COG001, 背面標示: >> S000, 訂單背面顏色(五碼): >> BW73Z, 背面漆膜厚: >> NOM, 背面漆塗漆型式幾塗幾烤: >> 2, 鉻酸鹽: >> Z, 訂單厚度: >> 0.02, 訂單重: >> 60, 重量容許率(下限): >> 10, 重量容許率(上限): >> 10, 訂單寬度: >> 48, 鍍製方式: >> AC, 鋼捲內徑: >> 508, 鋼捲下限重: >> 3, 鋼捲上限重: >> 4.5, 壓花條件碼: >> -, 表面花紋: >> R, 綠色識別碼: >> -, 印刷輥號: >> -, 產品代碼: >> PPGL, 皮膜碼: >> -, 單位別: >> I, 油品種類: >> Z, 塗油量: >> Z, 包裝代碼: >> P7 , 保護膜碼: >> -, 客戶試片取樣型式: >> -, 調質碼: >> S, 套筒碼: >> P , 規格: >> A792CSB, 製造標準: >> ASTM, 表面處理劑種類: >> Z, 表面處理劑塗佈量: >> Z, 伸長率測試: >> N, 硬度測試碼: >> N, 抗拉強度測試: >> N, 降伏強度測試: >> N, 厚度變異: >> 0, 訂單正面顏色(五碼): >> SY91W, 正面漆膜厚: >> 25, 正面漆塗漆型式幾塗幾烤: >> 2, 修邊碼: >> Y, 重量碼: >> AW, 鋼捲捲向: >> O, 鍍層碼: >> AZ50, | F:保證1/2 ASTM 厚度公差
PPGL | 2501EFE017/002 |  | 1. 製造標準為MS、ASTM或銷新加坡之訂單，若無技術指定優先用料，請優先使用國內料，勿使用ANFEN (OFP00406)-{.不符.} | 1. 製造標準為MS、ASTM或銷新加坡之訂單，若無技術指定優先用料，請優先使用國內料，勿使用ANFEN (OFP00406)-{.不符.} 2. 此經銷商有簽訂1/2厚度公差保證(無厚度變異),請調整冷軋與鍍鋅厚度公差管制範圍. 保證 ASTM 厚度公差 (OFP00180)-{.不符.} | 訂單:2501EFE017/002 CPL <生產備註> 事項如下 . 除HGI/ HGL 訂單邊緣不噴油. 其餘皆側緣噴油 (RMK00285) | 訂單:2501EFE017/002 CR1 <生產備註> 事項如下 . 此經銷商保證平均厚度在1/2厚度公差內，厚度量測NG時，如單位長度符合範圍，請放行 (RMK00402) | 訂單:2501EFE017/002 CR2 <生產備註> 事項如下 . 此經銷商保證平均厚度在1/2厚度公差內，厚度量測NG時，如單位長度符合範圍，請放行 (RMK00402) | 訂單:2501EFE017/002 CG1 <生產備註> 事項如下 . 此經銷商保證平均厚度在1/2厚度公差內，厚度量測NG時，如單位長度符合範圍，請放行 (RMK00402) | 訂單:2501EFE017/002 CG2 <生產備註> 事項如下 . 此經銷商保證平均厚度在1/2厚度公差內，厚度量測NG時，如單位長度符合範圍，請放行 (RMK00402) | 訂單:2501EFE017/002 CC1 <生產備註> 事項如下 . 請品檢務必遵守 30CM*全寬*留1塊給LAB及1塊給塗料商，若背面非"B"字頭則各留2片 (RMK00105) . 品檢人員於LAB試片上註記測試物性耐久及曝曬 (RMK00105) . 此經銷商保證平均厚度在1/2厚度公差內，厚度量測NG時，如單位長度符合範圍，請放行 (RMK00402) . 【抽氣量】白色系在CC1生產時,FINISH抽氣量請設定250,如生產中發生色差b值異常升高,請股長再加大抽氣量因應 (RMK00560) | 訂單:2501EFE017/002 CC2 <生產備註> 事項如下 . 請品檢務必遵守 30CM*全寬*留1塊給LAB及1塊給塗料商，若背面非"B"字頭則各留2片 (RMK00105) . 品檢人員於LAB試片上註記測試物性耐久及曝曬 (RMK00105) . 此經銷商保證平均厚度在1/2厚度公差內，厚度量測NG時，如單位長度符合範圍，請放行 (RMK00402) . 【抽氣量】白色系在CC1生產時,FINISH抽氣量請設定250,如生產中發生色差b值異常升高,請股長再加大抽氣量因應 (RMK00560) | 訂單:2501EFE017/002 RCL 無 <生產備註> 事項 | 訂單:2501EFE017/002 CCPK 無 <生產備註> 事項 | 訂單:2501EFE017/002 CGQC 無 <品檢備註> 事項 | 訂單:2501EFE017/002 CCQC <品檢備註> 事項如下 . 請品檢務必遵守 30CM*全寬*留1塊給LAB及1塊給塗料商，若背面非"B"字頭則各留2片 (RMK00105) | 訂單:2501EFE017/002 TOL 無 <生產備註> 事項 |  | 訂單 2501EFE017/002 修改記錄如下: 20250107 10:14:53 (06023) 退火碼: >> S1, 用途碼: >> COG001, 背面標示: >> S000, 訂單背面顏色(五碼): >> BW73Z, 背面漆膜厚: >> NOM, 背面漆塗漆型式幾塗幾烤: >> 2, 鉻酸鹽: >> Z, 訂單厚度: >> 0.02, 訂單重: >> 40, 重量容許率(下限): >> 10, 重量容許率(上限): >> 10, 訂單寬度: >> 48, 鍍製方式: >> AC, 鋼捲內徑: >> 508, 鋼捲下限重: >> 3, 鋼捲上限重: >> 4.5, 壓花條件碼: >> -, 表面花紋: >> R, 綠色識別碼: >> -, 印刷輥號: >> -, 產品代碼: >> PPGL, 皮膜碼: >> -, 單位別: >> I, 油品種類: >> Z, 塗油量: >> Z, 包裝代碼: >> P7 , 保護膜碼: >> -, 客戶試片取樣型式: >> -, 調質碼: >> S, 套筒碼: >> P , 規格: >> A792CSB, 製造標準: >> ASTM, 表面處理劑種類: >> Z, 表面處理劑塗佈量: >> Z, 伸長率測試: >> N, 硬度測試碼: >> N, 抗拉強度測試: >> N, 降伏強度測試: >> N, 厚度變異: >> 0, 訂單正面顏色(五碼): >> SW51Y, 正面漆膜厚: >> 25, 正面漆塗漆型式幾塗幾烤: >> 2, 修邊碼: >> Y, 重量碼: >> AW, 鋼捲捲向: >> O, 鍍層碼: >> AZ50, | F:保證1/2 ASTM 厚度公差
PPGL | 2501EFE017/003 |  | 1. 製造標準為MS、ASTM或銷新加坡之訂單，若無技術指定優先用料，請優先使用國內料，勿使用ANFEN (OFP00406)-{.不符.} | 1. 製造標準為MS、ASTM或銷新加坡之訂單，若無技術指定優先用料，請優先使用國內料，勿使用ANFEN (OFP00406)-{.不符.} 2. 此經銷商有簽訂1/2厚度公差保證(無厚度變異),請調整冷軋與鍍鋅厚度公差管制範圍. 保證 ASTM 厚度公差 (OFP00180)-{.不符.} | 訂單:2501EFE017/003 CPL <生產備註> 事項如下 . 除HGI/ HGL 訂單邊緣不噴油. 其餘皆側緣噴油 (RMK00285) | 訂單:2501EFE017/003 CR1 <生產備註> 事項如下 . 此經銷商保證平均厚度在1/2厚度公差內，厚度量測NG時，如單位長度符合範圍，請放行 (RMK00402) | 訂單:2501EFE017/003 CR2 <生產備註> 事項如下 . 此經銷商保證平均厚度在1/2厚度公差內，厚度量測NG時，如單位長度符合範圍，請放行 (RMK00402) | 訂單:2501EFE017/003 CG1 <生產備註> 事項如下 . 此經銷商保證平均厚度在1/2厚度公差內，厚度量測NG時，如單位長度符合範圍，請放行 (RMK00402) | 訂單:2501EFE017/003 CG2 <生產備註> 事項如下 . 此經銷商保證平均厚度在1/2厚度公差內，厚度量測NG時，如單位長度符合範圍，請放行 (RMK00402) | 訂單:2501EFE017/003 CC1 <生產備註> 事項如下 . 【留板】YCP 新色第一次生產！請留 "30 cm X全寬" 烤漆板一片。請貼標籤+寫YCP (RMK-E_CHIN) . 【水痕】因YCP 近似深黑色水痕可能嚴重，因此指定CC1生產注意W/Q 使用純水與水量控制 (RMK-E_CHIN) . 請品檢務必遵守 30CM*全寬*留1塊給LAB及1塊給塗料商，若背面非"B"字頭則各留2片 (RMK00105) . 品檢人員於LAB試片上註記測試物性耐久及曝曬 (RMK00105) . 此經銷商保證平均厚度在1/2厚度公差內，厚度量測NG時，如單位長度符合範圍，請放行 (RMK00402) | 訂單:2501EFE017/003 CC2 <生產備註> 事項如下 . 【留板】YCP 新色第一次生產！請留 "30 cm X全寬" 烤漆板一片。請貼標籤+寫YCP (RMK-E_CHIN) . 【水痕】因YCP 近似深黑色水痕可能嚴重，因此指定CC1生產注意W/Q 使用純水與水量控制 (RMK-E_CHIN) . 請品檢務必遵守 30CM*全寬*留1塊給LAB及1塊給塗料商，若背面非"B"字頭則各留2片 (RMK00105) . 品檢人員於LAB試片上註記測試物性耐久及曝曬 (RMK00105) . 此經銷商保證平均厚度在1/2厚度公差內，厚度量測NG時，如單位長度符合範圍，請放行 (RMK00402) | 訂單:2501EFE017/003 RCL 無 <生產備註> 事項 | 訂單:2501EFE017/003 CCPK 無 <生產備註> 事項 | 訂單:2501EFE017/003 CGQC 無 <品檢備註> 事項 | 訂單:2501EFE017/003 CCQC <品檢備註> 事項如下 . 【留板】YCP 新色第一次生產！請留 "30 cm X全寬" 烤漆板一片。請貼標籤+寫YCP (RMK-E_CHIN) . 【水痕】因YCP 近似深黑色水痕可能嚴重，因此指定CC1生產注意W/Q 使用純水與水量控制 (RMK-E_CHIN) . 請品檢務必遵守 30CM*全寬*留1塊給LAB及1塊給塗料商，若背面非"B"字頭則各留2片 (RMK00105) | 訂單:2501EFE017/003 TOL 無 <生產備註> 事項 | 【水痕】因YCP 近似深黑色水痕可能嚴重，因此指定CC1生產注意W/Q 使用純水與水量控制^^/CC1/CC2/CCQC/^^ <<.E_CHIN 2025/01/13 10:33.>> 【留板】YCP 新色第一次生產！請留 "30 cm X全寬" 烤漆板一片。請貼標籤+寫YCP^^/CC1/CC2/CCQC/^^ <<.E_CHIN 2025/01/13 10:34.>> | 訂單 2501EFE017/003 修改記錄如下: 20250107 10:15:00 (06023) 退火碼: >> S1, 用途碼: >> COG001, 背面標示: >> S000, 訂單背面顏色(五碼): >> BW72Z, 背面漆膜厚: >> NOM, 背面漆塗漆型式幾塗幾烤: >> 2, 鉻酸鹽: >> Z, 訂單厚度: >> 0.02, 訂單重: >> 20, 重量容許率(下限): >> 10, 重量容許率(上限): >> 10, 訂單寬度: >> 48, 鍍製方式: >> AC, 鋼捲內徑: >> 508, 鋼捲下限重: >> 3, 鋼捲上限重: >> 4.5, 壓花條件碼: >> -, 表面花紋: >> R, 綠色識別碼: >> -, 印刷輥號: >> -, 產品代碼: >> PPGL, 皮膜碼: >> -, 單位別: >> I, 油品種類: >> Z, 塗油量: >> Z, 包裝代碼: >> P7 , 保護膜碼: >> -, 客戶試片取樣型式: >> -, 調質碼: >> S, 套筒碼: >> P , 規格: >> A792CSB, 製造標準: >> ASTM, 表面處理劑種類: >> Z, 表面處理劑塗佈量: >> Z, 伸長率測試: >> N, 硬度測試碼: >> N, 抗拉強度測試: >> N, 降伏強度測試: >> N, 厚度變異: >> 0, 訂單正面顏色(五碼): >> SY81W, 正面漆膜厚: >> 25, 正面漆塗漆型式幾塗幾烤: >> 2, 修邊碼: >> Y, 重量碼: >> AW, 鋼捲捲向: >> O, 鍍層碼: >> AZ50, | F:保證1/2 ASTM 厚度公差
PPGL | 2501EFE018/001 |  | 1. 製造標準為MS、ASTM或銷新加坡之訂單，若無技術指定優先用料，請優先使用國內料，勿使用ANFEN (OFP00406)-{.不符.} | 1. 製造標準為MS、ASTM或銷新加坡之訂單，若無技術指定優先用料，請優先使用國內料，勿使用ANFEN (OFP00406)-{.不符.} 2. 【提醒】！本單為直立式包裝，嚴禁鍍鋅或烤漆後以STAGGER捲取 (OFP00451)-{.不符.} 3. ※超耐候一系列用途要確認是否有英制公差需求，有英制公差需求時選配碼用ON027※ (OFP00680)-{.不符.} 4. 此經銷商有簽訂1/2厚度公差保證(無厚度變異),請調整冷軋與鍍鋅厚度公差管制範圍. 保證 ASTM 厚度公差 (OFP00180)-{.不符.} | 訂單:2501EFE018/001 CPL <生產備註> 事項如下 . 除HGI/ HGL 訂單邊緣不噴油. 其餘皆側緣噴油 (RMK00285) | 訂單:2501EFE018/001 CR1 <生產備註> 事項如下 . 此經銷商保證平均厚度在1/2厚度公差內，厚度量測NG時，如單位長度符合範圍，請放行 (RMK00402) . 此客戶有保證 全板形 急峻度 ≦ 0.7% ( ≦ 12 I-UNIT ) (RMK00583) | 訂單:2501EFE018/001 CR2 <生產備註> 事項如下 . 此經銷商保證平均厚度在1/2厚度公差內，厚度量測NG時，如單位長度符合範圍，請放行 (RMK00402) . 此客戶有保證 全板形 急峻度 ≦ 0.7% ( ≦ 12 I-UNIT ) (RMK00583) | 訂單:2501EFE018/001 CG1 <生產備註> 事項如下 . 鍍鋅表面不可有鋅痕、壓痕、凹陷、及刮傷 、應變痕等。 (RMK00054) . 此經銷商保證平均厚度在1/2厚度公差內，厚度量測NG時，如單位長度符合範圍，請放行 (RMK00402) . 鍍層 AZ150 (含) 以上 , 鋅花等級 C~E 目標D，避免鋅花晶界明顯後續造成烤漆點狀未塗漆。 (RMK00565) . 此客戶有保證 全板形 急峻度 ≦ 0.7% ( ≦ 12 I-UNIT ) (RMK00583) | 訂單:2501EFE018/001 CG2 <生產備註> 事項如下 . 鍍鋅表面不可有鋅痕、壓痕、凹陷、及刮傷 、應變痕等。 (RMK00054) . 此經銷商保證平均厚度在1/2厚度公差內，厚度量測NG時，如單位長度符合範圍，請放行 (RMK00402) . 鍍層 AZ150 (含) 以上 , 鋅花等級 C~E 目標D，避免鋅花晶界明顯後續造成烤漆點狀未塗漆。 (RMK00565) . 此客戶有保證 全板形 急峻度 ≦ 0.7% ( ≦ 12 I-UNIT ) (RMK00583) | 訂單:2501EFE018/001 CC1 <生產備註> 事項如下 . 正面面漆(20U)及正面總膜厚(25U)要求管制90%以上之膜厚,未達標準降級. (RMK00054) . 若背面面漆(20U)及背面總膜厚(25U)時要求管制90%以上之膜厚,未達標準降級 (RMK00054) . 面漆=18U(90%)~請購基準22U(110%),標準板總膜厚=5+20U(100%面漆). (RMK00054) . 30CM*全寬*留1塊給LAB及1塊給塗料商, (RMK00054) . 【色差】1.1.此客戶對目視色差要求較高,請依限度樣本進行目視色差管制★--->發生過訴賠 (RMK00248) . 【色差】1.2.若針對特殊顏色需特別管理時，請品檢忽略1.1.的規定以特別規定為主 (RMK00248) . 此經銷商保證平均厚度在1/2厚度公差內，厚度量測NG時，如單位長度符合範圍，請放行 (RMK00402) . 【捲取】注意！本單為直立式包裝。禁用STAGGER捲取送包裝！送RCL重處理例外。 (RMK00512) . 【抽氣量】白色系在CC1生產時,FINISH抽氣量請設定250,如生產中發生色差b值異常升高,請股長再加大抽氣量因應 (RMK00560) . 此客戶有保證 全板形 急峻度 ≦ 0.7% ( ≦ 12 I-UNIT ) (RMK00583) | 訂單:2501EFE018/001 CC2 <生產備註> 事項如下 . 正面面漆(20U)及正面總膜厚(25U)要求管制90%以上之膜厚,未達標準降級. (RMK00054) . 若背面面漆(20U)及背面總膜厚(25U)時要求管制90%以上之膜厚,未達標準降級 (RMK00054) . 面漆=18U(90%)~請購基準22U(110%),標準板總膜厚=5+20U(100%面漆). (RMK00054) . 30CM*全寬*留1塊給LAB及1塊給塗料商, (RMK00054) . 【色差】1.1.此客戶對目視色差要求較高,請依限度樣本進行目視色差管制★--->發生過訴賠 (RMK00248) . 【色差】1.2.若針對特殊顏色需特別管理時，請品檢忽略1.1.的規定以特別規定為主 (RMK00248) . 此經銷商保證平均厚度在1/2厚度公差內，厚度量測NG時，如單位長度符合範圍，請放行 (RMK00402) . 【捲取】注意！本單為直立式包裝。禁用STAGGER捲取送包裝！送RCL重處理例外。 (RMK00512) . 【抽氣量】白色系在CC1生產時,FINISH抽氣量請設定250,如生產中發生色差b值異常升高,請股長再加大抽氣量因應 (RMK00560) . 此客戶有保證 全板形 急峻度 ≦ 0.7% ( ≦ 12 I-UNIT ) (RMK00583) | 訂單:2501EFE018/001 RCL <生產備註> 事項如下 . 【捲取】注意！本單為直立式包裝。禁用STAGGER捲取送包裝！送RCL重處理例外。 (RMK00512) | 訂單:2501EFE018/001 CCPK 無 <生產備註> 事項 | 訂單:2501EFE018/001 CGQC <品檢備註> 事項如下 . 鍍層 AZ150 (含) 以上 , 鋅花等級 C~E 目標D，避免鋅花晶界明顯後續造成烤漆點狀未塗漆。 (RMK00565) | 訂單:2501EFE018/001 CCQC <品檢備註> 事項如下 . 【色差】1.1.此客戶對目視色差要求較高,請依限度樣本進行目視色差管制★--->發生過訴賠 (RMK00248) . 【色差】1.2.若針對特殊顏色需特別管理時，請品檢忽略1.1.的規定以特別規定為主 (RMK00248) . 【捲取】注意！本單為直立式包裝。禁用STAGGER捲取送包裝！送RCL重處理例外。 (RMK00512) | 訂單:2501EFE018/001 TOL 無 <生產備註> 事項 |  | 訂單 2501EFE018/001 修改記錄如下: 20241108 13:24:50 (06023) 退火碼: >> H2, 用途碼: >> COG003, 背面標示: >> S000, 訂單背面顏色(五碼): >> BW73Z, 背面漆膜厚: >> NOM, 背面漆塗漆型式幾塗幾烤: >> 2, 鉻酸鹽: >> Z, 訂單厚度: >> 0.02, 訂單重: >> 40, 重量容許率(下限): >> 10, 重量容許率(上限): >> 10, 訂單寬度: >> 43, 鍍製方式: >> AC, 鋼捲內徑: >> 508, 鋼捲下限重: >> 3, 鋼捲上限重: >> 4.5, 壓花條件碼: >> -, 表面花紋: >> R, 綠色識別碼: >> -, 印刷輥號: >> -, 產品代碼: >> PPGL, 皮膜碼: >> -, 單位別: >> I, 油品種類: >> Z, 塗油量: >> Z, 包裝代碼: >> E0 , 保護膜碼: >> -, 客戶試片取樣型式: >> -, 調質碼: >> S, 套筒碼: >> P , 規格: >> A792SSGR80, 製造標準: >> ASTM, 表面處理劑種類: >> Z, 表面處理劑塗佈量: >> Z, 伸長率測試: >> N, 硬度測試碼: >> N, 抗拉強度測試: >> N, 降伏強度測試: >> N, 厚度變異: >> 0, 訂單正面顏色(五碼): >> SWH27, 正面漆膜厚: >> 25, 正面漆塗漆型式幾塗幾烤: >> 2, 修邊碼: >> Y, 重量碼: >> AW, 鋼捲捲向: >> O, 鍍層碼: >> AZ50, | F:保證1/2 ASTM 厚度公差
PPGL | 2501EFE020/001 |  | 1. 製造標準為MS、ASTM或銷新加坡之訂單，若無技術指定優先用料，請優先使用國內料，勿使用ANFEN (OFP00406)-{.不符.} | 1. 製造標準為MS、ASTM或銷新加坡之訂單，若無技術指定優先用料，請優先使用國內料，勿使用ANFEN (OFP00406)-{.不符.} 2. 【提醒】！本單為直立式包裝，嚴禁鍍鋅或烤漆後以STAGGER捲取 (OFP00451)-{.不符.} 3. ※超耐候一系列用途要確認是否有英制公差需求，有英制公差需求時選配碼用ON027※ (OFP00680)-{.不符.} 4. 此經銷商有簽訂1/2厚度公差保證(無厚度變異),請調整冷軋與鍍鋅厚度公差管制範圍. 保證 ASTM 厚度公差 (OFP00180)-{.不符.} | 訂單:2501EFE020/001 CPL <生產備註> 事項如下 . 除HGI/ HGL 訂單邊緣不噴油. 其餘皆側緣噴油 (RMK00285) | 訂單:2501EFE020/001 CR1 <生產備註> 事項如下 . 此經銷商保證平均厚度在1/2厚度公差內，厚度量測NG時，如單位長度符合範圍，請放行 (RMK00402) | 訂單:2501EFE020/001 CR2 <生產備註> 事項如下 . 此經銷商保證平均厚度在1/2厚度公差內，厚度量測NG時，如單位長度符合範圍，請放行 (RMK00402) | 訂單:2501EFE020/001 CG1 <生產備註> 事項如下 . 【板形】 FLATNESS 板形≦12 I-UNIT（≦0.7％） (RMK-E_CHIN) . 鍍鋅表面不可有鋅痕、壓痕、凹陷、及刮傷 、應變痕等。 (RMK00054) . 此經銷商保證平均厚度在1/2厚度公差內，厚度量測NG時，如單位長度符合範圍，請放行 (RMK00402) . 鍍層 AZ150 (含) 以上 , 鋅花等級 C~E 目標D，避免鋅花晶界明顯後續造成烤漆點狀未塗漆。 (RMK00565) | 訂單:2501EFE020/001 CG2 <生產備註> 事項如下 . 【板形】 FLATNESS 板形≦12 I-UNIT（≦0.7％） (RMK-E_CHIN) . 鍍鋅表面不可有鋅痕、壓痕、凹陷、及刮傷 、應變痕等。 (RMK00054) . 此經銷商保證平均厚度在1/2厚度公差內，厚度量測NG時，如單位長度符合範圍，請放行 (RMK00402) . 鍍層 AZ150 (含) 以上 , 鋅花等級 C~E 目標D，避免鋅花晶界明顯後續造成烤漆點狀未塗漆。 (RMK00565) | 訂單:2501EFE020/001 CC1 <生產備註> 事項如下 . 【板形】 FLATNESS 板形≦12 I-UNIT（≦0.7％） (RMK-E_CHIN) . 正面面漆(20U)及正面總膜厚(25U)要求管制90%以上之膜厚,未達標準降級. (RMK00054) . 若背面面漆(20U)及背面總膜厚(25U)時要求管制90%以上之膜厚,未達標準降級 (RMK00054) . 面漆=18U(90%)~請購基準22U(110%),標準板總膜厚=5+20U(100%面漆). (RMK00054) . 30CM*全寬*留1塊給LAB及1塊給塗料商, (RMK00054) . 【色差】1.1.此客戶對目視色差要求較高,請依限度樣本進行目視色差管制★--->發生過訴賠 (RMK00248) . 【色差】1.2.若針對特殊顏色需特別管理時，請品檢忽略1.1.的規定以特別規定為主 (RMK00248) . 此經銷商保證平均厚度在1/2厚度公差內，厚度量測NG時，如單位長度符合範圍，請放行 (RMK00402) . 【捲取】注意！本單為直立式包裝。禁用STAGGER捲取送包裝！送RCL重處理例外。 (RMK00512) . 【抽氣量】白色系在CC1生產時,FINISH抽氣量請設定250,如生產中發生色差b值異常升高,請股長再加大抽氣量因應 (RMK00560) | 訂單:2501EFE020/001 CC2 <生產備註> 事項如下 . 【板形】 FLATNESS 板形≦12 I-UNIT（≦0.7％） (RMK-E_CHIN) . 正面面漆(20U)及正面總膜厚(25U)要求管制90%以上之膜厚,未達標準降級. (RMK00054) . 若背面面漆(20U)及背面總膜厚(25U)時要求管制90%以上之膜厚,未達標準降級 (RMK00054) . 面漆=18U(90%)~請購基準22U(110%),標準板總膜厚=5+20U(100%面漆). (RMK00054) . 30CM*全寬*留1塊給LAB及1塊給塗料商, (RMK00054) . 【色差】1.1.此客戶對目視色差要求較高,請依限度樣本進行目視色差管制★--->發生過訴賠 (RMK00248) . 【色差】1.2.若針對特殊顏色需特別管理時，請品檢忽略1.1.的規定以特別規定為主 (RMK00248) . 此經銷商保證平均厚度在1/2厚度公差內，厚度量測NG時，如單位長度符合範圍，請放行 (RMK00402) . 【捲取】注意！本單為直立式包裝。禁用STAGGER捲取送包裝！送RCL重處理例外。 (RMK00512) . 【抽氣量】白色系在CC1生產時,FINISH抽氣量請設定250,如生產中發生色差b值異常升高,請股長再加大抽氣量因應 (RMK00560) | 訂單:2501EFE020/001 RCL <生產備註> 事項如下 . 【捲取】注意！本單為直立式包裝。禁用STAGGER捲取送包裝！送RCL重處理例外。 (RMK00512) | 訂單:2501EFE020/001 CCPK 無 <生產備註> 事項 | 訂單:2501EFE020/001 CGQC <品檢備註> 事項如下 . 【板形】 FLATNESS 板形≦12 I-UNIT（≦0.7％） (RMK-E_CHIN) . 鍍層 AZ150 (含) 以上 , 鋅花等級 C~E 目標D，避免鋅花晶界明顯後續造成烤漆點狀未塗漆。 (RMK00565) | 訂單:2501EFE020/001 CCQC <品檢備註> 事項如下 . 【板形】 FLATNESS 板形≦12 I-UNIT（≦0.7％） (RMK-E_CHIN) . 【色差】1.1.此客戶對目視色差要求較高,請依限度樣本進行目視色差管制★--->發生過訴賠 (RMK00248) . 【色差】1.2.若針對特殊顏色需特別管理時，請品檢忽略1.1.的規定以特別規定為主 (RMK00248) . 【捲取】注意！本單為直立式包裝。禁用STAGGER捲取送包裝！送RCL重處理例外。 (RMK00512) | 訂單:2501EFE020/001 TOL 無 <生產備註> 事項 | 【板形】 FLATNESS 板形≦12 I-UNIT（≦0.7％）^^/CG1/CG2/CC1/CC2/CGQC/CCQC/^^ <<.E_CHIN 2024/11/15 10:38.>> | 訂單 2501EFE020/001 修改記錄如下: 20241114 13:25:51 (06023) 退火碼: >> H2, 用途碼: >> COG003, 背面標示: >> S000, 訂單背面顏色(五碼): >> BW73Z, 背面漆膜厚: >> NOM, 背面漆塗漆型式幾塗幾烤: >> 2, 鉻酸鹽: >> Z, 訂單厚度: >> 0.015, 訂單重: >> 40, 重量容許率(下限): >> 10, 重量容許率(上限): >> 10, 訂單寬度: >> 40.5, 鍍製方式: >> AC, 鋼捲內徑: >> 508, 鋼捲下限重: >> 2.5, 鋼捲上限重: >> 4.5, 壓花條件碼: >> -, 表面花紋: >> R, 綠色識別碼: >> -, 印刷輥號: >> -, 產品代碼: >> PPGL, 皮膜碼: >> -, 單位別: >> I, 油品種類: >> Z, 塗油量: >> Z, 包裝代碼: >> E0 , 保護膜碼: >> -, 客戶試片取樣型式: >> -, 調質碼: >> S, 套筒碼: >> P , 規格: >> A792SSGR80, 製造標準: >> ASTM, 表面處理劑種類: >> Z, 表面處理劑塗佈量: >> Z, 伸長率測試: >> N, 硬度測試碼: >> N, 抗拉強度測試: >> N, 降伏強度測試: >> N, 厚度變異: >> 0, 訂單正面顏色(五碼): >> SWH39, 正面漆膜厚: >> 25, 正面漆塗漆型式幾塗幾烤: >> 2, 修邊碼: >> Y, 重量碼: >> AW, 鋼捲捲向: >> O, 鍍層碼: >> AZ50, | F:保證1/2 ASTM 厚度公差
PPGL | 2501EFE020/002 |  | 1. 製造標準為MS、ASTM或銷新加坡之訂單，若無技術指定優先用料，請優先使用國內料，勿使用ANFEN (OFP00406)-{.不符.} | 1. 製造標準為MS、ASTM或銷新加坡之訂單，若無技術指定優先用料，請優先使用國內料，勿使用ANFEN (OFP00406)-{.不符.} 2. 【提醒】！本單為直立式包裝，嚴禁鍍鋅或烤漆後以STAGGER捲取 (OFP00451)-{.不符.} 3. ※超耐候一系列用途要確認是否有英制公差需求，有英制公差需求時選配碼用ON027※ (OFP00680)-{.不符.} 4. 此經銷商有簽訂1/2厚度公差保證(無厚度變異),請調整冷軋與鍍鋅厚度公差管制範圍. 保證 ASTM 厚度公差 (OFP00180)-{.不符.} | 訂單:2501EFE020/002 CPL <生產備註> 事項如下 . 除HGI/ HGL 訂單邊緣不噴油. 其餘皆側緣噴油 (RMK00285) | 訂單:2501EFE020/002 CR1 <生產備註> 事項如下 . 此經銷商保證平均厚度在1/2厚度公差內，厚度量測NG時，如單位長度符合範圍，請放行 (RMK00402) | 訂單:2501EFE020/002 CR2 <生產備註> 事項如下 . 此經銷商保證平均厚度在1/2厚度公差內，厚度量測NG時，如單位長度符合範圍，請放行 (RMK00402) | 訂單:2501EFE020/002 CG1 <生產備註> 事項如下 . 【板形】 FLATNESS 板形≦12 I-UNIT（≦0.7％） (RMK-E_CHIN) . 鍍鋅表面不可有鋅痕、壓痕、凹陷、及刮傷 、應變痕等。 (RMK00054) . 此經銷商保證平均厚度在1/2厚度公差內，厚度量測NG時，如單位長度符合範圍，請放行 (RMK00402) . 鍍層 AZ150 (含) 以上 , 鋅花等級 C~E 目標D，避免鋅花晶界明顯後續造成烤漆點狀未塗漆。 (RMK00565) | 訂單:2501EFE020/002 CG2 <生產備註> 事項如下 . 【板形】 FLATNESS 板形≦12 I-UNIT（≦0.7％） (RMK-E_CHIN) . 鍍鋅表面不可有鋅痕、壓痕、凹陷、及刮傷 、應變痕等。 (RMK00054) . 此經銷商保證平均厚度在1/2厚度公差內，厚度量測NG時，如單位長度符合範圍，請放行 (RMK00402) . 鍍層 AZ150 (含) 以上 , 鋅花等級 C~E 目標D，避免鋅花晶界明顯後續造成烤漆點狀未塗漆。 (RMK00565) | 訂單:2501EFE020/002 CC1 <生產備註> 事項如下 . 【板形】 FLATNESS 板形≦12 I-UNIT（≦0.7％） (RMK-E_CHIN) . 正面面漆(20U)及正面總膜厚(25U)要求管制90%以上之膜厚,未達標準降級. (RMK00054) . 若背面面漆(20U)及背面總膜厚(25U)時要求管制90%以上之膜厚,未達標準降級 (RMK00054) . 面漆=18U(90%)~請購基準22U(110%),標準板總膜厚=5+20U(100%面漆). (RMK00054) . 30CM*全寬*留1塊給LAB及1塊給塗料商, (RMK00054) . 【色差】1.1.此客戶對目視色差要求較高,請依限度樣本進行目視色差管制★--->發生過訴賠 (RMK00248) . 【色差】1.2.若針對特殊顏色需特別管理時，請品檢忽略1.1.的規定以特別規定為主 (RMK00248) . 此經銷商保證平均厚度在1/2厚度公差內，厚度量測NG時，如單位長度符合範圍，請放行 (RMK00402) . 【捲取】注意！本單為直立式包裝。禁用STAGGER捲取送包裝！送RCL重處理例外。 (RMK00512) | 訂單:2501EFE020/002 CC2 <生產備註> 事項如下 . 【板形】 FLATNESS 板形≦12 I-UNIT（≦0.7％） (RMK-E_CHIN) . 正面面漆(20U)及正面總膜厚(25U)要求管制90%以上之膜厚,未達標準降級. (RMK00054) . 若背面面漆(20U)及背面總膜厚(25U)時要求管制90%以上之膜厚,未達標準降級 (RMK00054) . 面漆=18U(90%)~請購基準22U(110%),標準板總膜厚=5+20U(100%面漆). (RMK00054) . 30CM*全寬*留1塊給LAB及1塊給塗料商, (RMK00054) . 【色差】1.1.此客戶對目視色差要求較高,請依限度樣本進行目視色差管制★--->發生過訴賠 (RMK00248) . 【色差】1.2.若針對特殊顏色需特別管理時，請品檢忽略1.1.的規定以特別規定為主 (RMK00248) . 此經銷商保證平均厚度在1/2厚度公差內，厚度量測NG時，如單位長度符合範圍，請放行 (RMK00402) . 【捲取】注意！本單為直立式包裝。禁用STAGGER捲取送包裝！送RCL重處理例外。 (RMK00512) | 訂單:2501EFE020/002 RCL <生產備註> 事項如下 . 【捲取】注意！本單為直立式包裝。禁用STAGGER捲取送包裝！送RCL重處理例外。 (RMK00512) | 訂單:2501EFE020/002 CCPK 無 <生產備註> 事項 | 訂單:2501EFE020/002 CGQC <品檢備註> 事項如下 . 【板形】 FLATNESS 板形≦12 I-UNIT（≦0.7％） (RMK-E_CHIN) . 鍍層 AZ150 (含) 以上 , 鋅花等級 C~E 目標D，避免鋅花晶界明顯後續造成烤漆點狀未塗漆。 (RMK00565) | 訂單:2501EFE020/002 CCQC <品檢備註> 事項如下 . 【板形】 FLATNESS 板形≦12 I-UNIT（≦0.7％） (RMK-E_CHIN) . 【色差】1.1.此客戶對目視色差要求較高,請依限度樣本進行目視色差管制★--->發生過訴賠 (RMK00248) . 【色差】1.2.若針對特殊顏色需特別管理時，請品檢忽略1.1.的規定以特別規定為主 (RMK00248) . 【捲取】注意！本單為直立式包裝。禁用STAGGER捲取送包裝！送RCL重處理例外。 (RMK00512) | 訂單:2501EFE020/002 TOL 無 <生產備註> 事項 | 【板形】 FLATNESS 板形≦12 I-UNIT（≦0.7％）^^/CG1/CG2/CC1/CC2/CGQC/CCQC/^^ <<.E_CHIN 2024/11/15 10:45.>> | 訂單 2501EFE020/002 修改記錄如下: 20241114 13:25:57 (06023) 退火碼: >> H2, 用途碼: >> COG003, 背面標示: >> S000, 訂單背面顏色(五碼): >> BW73Z, 背面漆膜厚: >> NOM, 背面漆塗漆型式幾塗幾烤: >> 2, 鉻酸鹽: >> Z, 訂單厚度: >> 0.015, 訂單重: >> 40, 重量容許率(下限): >> 10, 重量容許率(上限): >> 10, 訂單寬度: >> 40.5, 鍍製方式: >> AC, 鋼捲內徑: >> 508, 鋼捲下限重: >> 2.5, 鋼捲上限重: >> 4.5, 壓花條件碼: >> -, 表面花紋: >> R, 綠色識別碼: >> -, 印刷輥號: >> -, 產品代碼: >> PPGL, 皮膜碼: >> -, 單位別: >> I, 油品種類: >> Z, 塗油量: >> Z, 包裝代碼: >> E0 , 保護膜碼: >> -, 客戶試片取樣型式: >> -, 調質碼: >> S, 套筒碼: >> P , 規格: >> A792SSGR80, 製造標準: >> ASTM, 表面處理劑種類: >> Z, 表面處理劑塗佈量: >> Z, 伸長率測試: >> N, 硬度測試碼: >> N, 抗拉強度測試: >> N, 降伏強度測試: >> N, 厚度變異: >> 0, 訂單正面顏色(五碼): >> SLH58, 正面漆膜厚: >> 25, 正面漆塗漆型式幾塗幾烤: >> 2, 修邊碼: >> Y, 重量碼: >> AW, 鋼捲捲向: >> O, 鍍層碼: >> AZ50, | F:保證1/2 ASTM 厚度公差
PPGL | 2501EFE020/003 | 1. 提醒：住友"美加"區要求只能下"超耐候屋頂(保證年限)" (OFP00177)-{.不符.} | 1. 製造標準為MS、ASTM或銷新加坡之訂單，若無技術指定優先用料，請優先使用國內料，勿使用ANFEN (OFP00406)-{.不符.} | 1. 提醒：住友"美加"區要求只能下"超耐候屋頂(保證年限)" (OFP00177)-{.不符.} 2. 製造標準為MS、ASTM或銷新加坡之訂單，若無技術指定優先用料，請優先使用國內料，勿使用ANFEN (OFP00406)-{.不符.} 3. 【提醒】！本單為直立式包裝，嚴禁鍍鋅或烤漆後以STAGGER捲取 (OFP00451)-{.不符.} 4. ※超耐候一系列用途要確認是否有英制公差需求，有英制公差需求時選配碼用ON027※ (OFP00680)-{.不符.} 5. 此經銷商有簽訂1/2厚度公差保證(無厚度變異),請調整冷軋與鍍鋅厚度公差管制範圍. 保證 ASTM 厚度公差 (OFP00180)-{.不符.} | 訂單:2501EFE020/003 CPL <生產備註> 事項如下 . 除HGI/ HGL 訂單邊緣不噴油. 其餘皆側緣噴油 (RMK00285) | 訂單:2501EFE020/003 CR1 <生產備註> 事項如下 . 此經銷商保證平均厚度在1/2厚度公差內，厚度量測NG時，如單位長度符合範圍，請放行 (RMK00402) | 訂單:2501EFE020/003 CR2 <生產備註> 事項如下 . 此經銷商保證平均厚度在1/2厚度公差內，厚度量測NG時，如單位長度符合範圍，請放行 (RMK00402) | 訂單:2501EFE020/003 CG1 <生產備註> 事項如下 . 【板形】 FLATNESS 板形≦12 I-UNIT（≦0.7％） (RMK-E_CHIN) . 鍍鋅表面不可有鋅痕、壓痕、凹陷、及刮傷 、應變痕等。 (RMK00054) . 此經銷商保證平均厚度在1/2厚度公差內，厚度量測NG時，如單位長度符合範圍，請放行 (RMK00402) . 鍍層 AZ150 (含) 以上 , 鋅花等級 C~E 目標D，避免鋅花晶界明顯後續造成烤漆點狀未塗漆。 (RMK00565) | 訂單:2501EFE020/003 CG2 <生產備註> 事項如下 . 【板形】 FLATNESS 板形≦12 I-UNIT（≦0.7％） (RMK-E_CHIN) . 鍍鋅表面不可有鋅痕、壓痕、凹陷、及刮傷 、應變痕等。 (RMK00054) . 此經銷商保證平均厚度在1/2厚度公差內，厚度量測NG時，如單位長度符合範圍，請放行 (RMK00402) . 鍍層 AZ150 (含) 以上 , 鋅花等級 C~E 目標D，避免鋅花晶界明顯後續造成烤漆點狀未塗漆。 (RMK00565) | 訂單:2501EFE020/003 CC1 <生產備註> 事項如下 . 【板形】 FLATNESS 板形≦12 I-UNIT（≦0.7％） (RMK-E_CHIN) . 正面面漆(20U)及正面總膜厚(25U)要求管制90%以上之膜厚,未達標準降級. (RMK00054) . 若背面面漆(20U)及背面總膜厚(25U)時要求管制90%以上之膜厚,未達標準降級 (RMK00054) . 面漆=18U(90%)~請購基準22U(110%),標準板總膜厚=5+20U(100%面漆). (RMK00054) . 30CM*全寬*留1塊給LAB及1塊給塗料商, (RMK00054) . 【色差】1.1.此客戶對目視色差要求較高,請依限度樣本進行目視色差管制★--->發生過訴賠 (RMK00248) . 【色差】1.2.若針對特殊顏色需特別管理時，請品檢忽略1.1.的規定以特別規定為主 (RMK00248) . 此經銷商保證平均厚度在1/2厚度公差內，厚度量測NG時，如單位長度符合範圍，請放行 (RMK00402) . 【捲取】注意！本單為直立式包裝。禁用STAGGER捲取送包裝！送RCL重處理例外。 (RMK00512) . 【水痕】因TOP 為YCP 近似深黑色水痕可能嚴重，因此指定CC1生產注意W/Q 使用純水與水量控制 (RMK00588) | 訂單:2501EFE020/003 CC2 <生產備註> 事項如下 . 【板形】 FLATNESS 板形≦12 I-UNIT（≦0.7％） (RMK-E_CHIN) . 正面面漆(20U)及正面總膜厚(25U)要求管制90%以上之膜厚,未達標準降級. (RMK00054) . 若背面面漆(20U)及背面總膜厚(25U)時要求管制90%以上之膜厚,未達標準降級 (RMK00054) . 面漆=18U(90%)~請購基準22U(110%),標準板總膜厚=5+20U(100%面漆). (RMK00054) . 30CM*全寬*留1塊給LAB及1塊給塗料商, (RMK00054) . 【色差】1.1.此客戶對目視色差要求較高,請依限度樣本進行目視色差管制★--->發生過訴賠 (RMK00248) . 【色差】1.2.若針對特殊顏色需特別管理時，請品檢忽略1.1.的規定以特別規定為主 (RMK00248) . 此經銷商保證平均厚度在1/2厚度公差內，厚度量測NG時，如單位長度符合範圍，請放行 (RMK00402) . 【捲取】注意！本單為直立式包裝。禁用STAGGER捲取送包裝！送RCL重處理例外。 (RMK00512) . 【水痕】因TOP 為YCP 近似深黑色水痕可能嚴重，因此指定CC1生產注意W/Q 使用純水與水量控制 (RMK00588) | 訂單:2501EFE020/003 RCL <生產備註> 事項如下 . 【捲取】注意！本單為直立式包裝。禁用STAGGER捲取送包裝！送RCL重處理例外。 (RMK00512) | 訂單:2501EFE020/003 CCPK 無 <生產備註> 事項 | 訂單:2501EFE020/003 CGQC <品檢備註> 事項如下 . 【板形】 FLATNESS 板形≦12 I-UNIT（≦0.7％） (RMK-E_CHIN) . 鍍層 AZ150 (含) 以上 , 鋅花等級 C~E 目標D，避免鋅花晶界明顯後續造成烤漆點狀未塗漆。 (RMK00565) | 訂單:2501EFE020/003 CCQC <品檢備註> 事項如下 . 【板形】 FLATNESS 板形≦12 I-UNIT（≦0.7％） (RMK-E_CHIN) . 【色差】1.1.此客戶對目視色差要求較高,請依限度樣本進行目視色差管制★--->發生過訴賠 (RMK00248) . 【色差】1.2.若針對特殊顏色需特別管理時，請品檢忽略1.1.的規定以特別規定為主 (RMK00248) . 【捲取】注意！本單為直立式包裝。禁用STAGGER捲取送包裝！送RCL重處理例外。 (RMK00512) . 【水痕】因TOP 為YCP 近似深黑色水痕可能嚴重，因此指定CC1生產注意W/Q 使用純水與水量控制 (RMK00588) | 訂單:2501EFE020/003 TOL 無 <生產備註> 事項 | 【板形】 FLATNESS 板形≦12 I-UNIT（≦0.7％）^^/CG1/CG2/CC1/CC2/CGQC/CCQC/^^ <<.E_CHIN 2024/11/15 10:46.>> | 訂單 2501EFE020/003 修改記錄如下: 20241114 13:26:03 (06023) 退火碼: >> H2, 用途碼: >> COG007, 背面標示: >> S000, 訂單背面顏色(五碼): >> BW73Z, 背面漆膜厚: >> NOM, 背面漆塗漆型式幾塗幾烤: >> 2, 鉻酸鹽: >> Z, 訂單厚度: >> 0.015, 訂單重: >> 40, 重量容許率(下限): >> 10, 重量容許率(上限): >> 10, 訂單寬度: >> 40.5, 鍍製方式: >> AC, 鋼捲內徑: >> 508, 鋼捲下限重: >> 2.5, 鋼捲上限重: >> 4.5, 壓花條件碼: >> -, 表面花紋: >> R, 綠色識別碼: >> -, 印刷輥號: >> -, 產品代碼: >> PPGL, 皮膜碼: >> -, 單位別: >> I, 油品種類: >> Z, 塗油量: >> Z, 包裝代碼: >> E0 , 保護膜碼: >> -, 客戶試片取樣型式: >> -, 調質碼: >> S, 套筒碼: >> P , 規格: >> A792SSGR80, 製造標準: >> ASTM, 表面處理劑種類: >> Z, 表面處理劑塗佈量: >> Z, 伸長率測試: >> N, 硬度測試碼: >> N, 抗拉強度測試: >> N, 降伏強度測試: >> N, 厚度變異: >> 0, 訂單正面顏色(五碼): >> SYT9P, 正面漆膜厚: >> 25, 正面漆塗漆型式幾塗幾烤: >> 2, 修邊碼: >> Y, 重量碼: >> AW, 鋼捲捲向: >> O, 鍍層碼: >> AZ50, | F:保證1/2 ASTM 厚度公差
PPGL | 2501EFE026/001 |  | 1. 製造標準為MS、ASTM或銷新加坡之訂單，若無技術指定優先用料，請優先使用國內料，勿使用ANFEN (OFP00406)-{.不符.} | 1. 製造標準為MS、ASTM或銷新加坡之訂單，若無技術指定優先用料，請優先使用國內料，勿使用ANFEN (OFP00406)-{.不符.} 2. 【提醒】！本單為直立式包裝，嚴禁鍍鋅或烤漆後以STAGGER捲取 (OFP00451)-{.不符.} 3. ※超耐候一系列用途要確認是否有英制公差需求，有英制公差需求時選配碼用ON027※ (OFP00680)-{.不符.} 4. 此經銷商有簽訂1/2厚度公差保證(無厚度變異),請調整冷軋與鍍鋅厚度公差管制範圍. 保證 ASTM 厚度公差 (OFP00180)-{.不符.} | 訂單:2501EFE026/001 CPL <生產備註> 事項如下 . 除HGI/ HGL 訂單邊緣不噴油. 其餘皆側緣噴油 (RMK00285) | 訂單:2501EFE026/001 CR1 <生產備註> 事項如下 . 此經銷商保證平均厚度在1/2厚度公差內，厚度量測NG時，如單位長度符合範圍，請放行 (RMK00402) | 訂單:2501EFE026/001 CR2 <生產備註> 事項如下 . 此經銷商保證平均厚度在1/2厚度公差內，厚度量測NG時，如單位長度符合範圍，請放行 (RMK00402) | 訂單:2501EFE026/001 CG1 <生產備註> 事項如下 . 鍍鋅表面不可有鋅痕、壓痕、凹陷、及刮傷 、應變痕等。 (RMK00054) . 此經銷商保證平均厚度在1/2厚度公差內，厚度量測NG時，如單位長度符合範圍，請放行 (RMK00402) . 鍍層 AZ150 (含) 以上 , 鋅花等級 C~E 目標D，避免鋅花晶界明顯後續造成烤漆點狀未塗漆。 (RMK00565) | 訂單:2501EFE026/001 CG2 <生產備註> 事項如下 . 鍍鋅表面不可有鋅痕、壓痕、凹陷、及刮傷 、應變痕等。 (RMK00054) . 此經銷商保證平均厚度在1/2厚度公差內，厚度量測NG時，如單位長度符合範圍，請放行 (RMK00402) . 鍍層 AZ150 (含) 以上 , 鋅花等級 C~E 目標D，避免鋅花晶界明顯後續造成烤漆點狀未塗漆。 (RMK00565) | 訂單:2501EFE026/001 CC1 <生產備註> 事項如下 . 正面面漆(20U)及正面總膜厚(25U)要求管制90%以上之膜厚,未達標準降級. (RMK00054) . 若背面面漆(20U)及背面總膜厚(25U)時要求管制90%以上之膜厚,未達標準降級 (RMK00054) . 面漆=18U(90%)~請購基準22U(110%),標準板總膜厚=5+20U(100%面漆). (RMK00054) . 30CM*全寬*留1塊給LAB及1塊給塗料商, (RMK00054) . 此經銷商保證平均厚度在1/2厚度公差內，厚度量測NG時，如單位長度符合範圍，請放行 (RMK00402) . 【捲取】注意！本單為直立式包裝。禁用STAGGER捲取送包裝！送RCL重處理例外。 (RMK00512) . 【抽氣量】白色系在CC1生產時,FINISH抽氣量請設定250,如生產中發生色差b值異常升高,請股長再加大抽氣量因應 (RMK00560) | 訂單:2501EFE026/001 CC2 <生產備註> 事項如下 . 正面面漆(20U)及正面總膜厚(25U)要求管制90%以上之膜厚,未達標準降級. (RMK00054) . 若背面面漆(20U)及背面總膜厚(25U)時要求管制90%以上之膜厚,未達標準降級 (RMK00054) . 面漆=18U(90%)~請購基準22U(110%),標準板總膜厚=5+20U(100%面漆). (RMK00054) . 30CM*全寬*留1塊給LAB及1塊給塗料商, (RMK00054) . 此經銷商保證平均厚度在1/2厚度公差內，厚度量測NG時，如單位長度符合範圍，請放行 (RMK00402) . 【捲取】注意！本單為直立式包裝。禁用STAGGER捲取送包裝！送RCL重處理例外。 (RMK00512) . 【抽氣量】白色系在CC1生產時,FINISH抽氣量請設定250,如生產中發生色差b值異常升高,請股長再加大抽氣量因應 (RMK00560) | 訂單:2501EFE026/001 RCL <生產備註> 事項如下 . 【捲取】注意！本單為直立式包裝。禁用STAGGER捲取送包裝！送RCL重處理例外。 (RMK00512) | 訂單:2501EFE026/001 CCPK 無 <生產備註> 事項 | 訂單:2501EFE026/001 CGQC <品檢備註> 事項如下 . 鍍層 AZ150 (含) 以上 , 鋅花等級 C~E 目標D，避免鋅花晶界明顯後續造成烤漆點狀未塗漆。 (RMK00565) | 訂單:2501EFE026/001 CCQC <品檢備註> 事項如下 . 【捲取】注意！本單為直立式包裝。禁用STAGGER捲取送包裝！送RCL重處理例外。 (RMK00512) | 訂單:2501EFE026/001 TOL 無 <生產備註> 事項 |  | 訂單 2501EFE026/001 修改記錄如下: 20241205 08:38:59 (22021) 退火碼: >> H2, 用途碼: >> COG003, 背面標示: >> S000, 訂單背面顏色(五碼): >> BY33Y, 背面漆膜厚: >> 12.5, 背面漆塗漆型式幾塗幾烤: >> 2, 鉻酸鹽: >> Z, 訂單厚度: >> 0.02, 訂單重: >> 80, 重量容許率(下限): >> 10, 重量容許率(上限): >> 10, 訂單寬度: >> 43.25, 鍍製方式: >> AC, 鋼捲內徑: >> 508, 鋼捲下限重: >> 2.27, 鋼捲上限重: >> 4.5, 壓花條件碼: >> -, 表面花紋: >> R, 綠色識別碼: >> -, 印刷輥號: >> -, 產品代碼: >> PPGL, 皮膜碼: >> -, 單位別: >> I, 油品種類: >> Z, 塗油量: >> Z, 包裝代碼: >> P7 , 保護膜碼: >> -, 客戶試片取樣型式: >> -, 調質碼: >> S, 套筒碼: >> N , 規格: >> A792SSGR80, 製造標準: >> ASTM, 表面處理劑種類: >> Z, 表面處理劑塗佈量: >> Z, 伸長率測試: >> N, 硬度測試碼: >> N, 抗拉強度測試: >> N, 降伏強度測試: >> N, 訂單正面顏色(五碼): >> SWG2W, 正面漆膜厚: >> 25, 正面漆塗漆型式幾塗幾烤: >> 2, 修邊碼: >> Y, 重量碼: >> AW, 鋼捲捲向: >> O, 鍍層碼: >> AZ50, 20241206 09:05:22 (22021) 包裝代碼: P7 >> E0 , | F:保證1/2 ASTM 厚度公差 | [訂單訊息通知] 2024/12/09 上午 09:14:57 *** (秦大維 >> 通知 >> DongZe Wu) 訊息 : THICKNESS IS AIMING 0.018'（0.457 mm）MIN，前一張訂單2405EFE008/001?烤漆實際產出厚度 0.521～0.547 mm。要注意一下客戶反應是否太厚
PPGL | 2501EFE028/001 | 1. ASTM 鍍製方式為MIN 與"最終產品保證1/2 ASTM 厚度公差"不能共存 (OFP00216)-{.不符.} | 1. 製造標準為MS、ASTM或銷新加坡之訂單，若無技術指定優先用料，請優先使用國內料，勿使用ANFEN (OFP00406)-{.不符.} 2. ★提醒！MIN訂單先不要配安丰料★ (OFP00664)-{.不符.} | 1. ASTM 鍍製方式為MIN 與"最終產品保證1/2 ASTM 厚度公差"不能共存 (OFP00216)-{.不符.} 2. 鍍製方式為 MIN 或 TMI 時, 冷軋厚度公差 請改為 " 1/2 厚度公差" (OFP00265)-{.不符.} 3. 製造標準為MS、ASTM或銷新加坡之訂單，若無技術指定優先用料，請優先使用國內料，勿使用ANFEN (OFP00406)-{.不符.} 4. 【提醒】！本單為直立式包裝，嚴禁鍍鋅或烤漆後以STAGGER捲取 (OFP00451)-{.不符.} 5. ★提醒！MIN訂單先不要配安丰料★ (OFP00664)-{.不符.} 6. ※超耐候一系列用途要確認是否有英制公差需求，有英制公差需求時選配碼用ON027※ (OFP00680)-{.不符.} | 訂單:2501EFE028/001 CPL <生產備註> 事項如下 . 除HGI/ HGL 訂單邊緣不噴油. 其餘皆側緣噴油 (RMK00285) | 訂單:2501EFE028/001 CR1 無 <生產備註> 事項 | 訂單:2501EFE028/001 CR2 無 <生產備註> 事項 | 訂單:2501EFE028/001 CG1 <生產備註> 事項如下 . 【板形】 FLATNESS 板形≦12 I-UNIT（≦0.7％） (RMK-E_CHIN) . 鍍鋅表面不可有鋅痕、壓痕、凹陷、及刮傷 、應變痕等。 (RMK00054) . 鍍製方式 MIN 訂單. (RMK00073) . 鍍層 AZ150 (含) 以上 , 鋅花等級 C~E 目標D，避免鋅花晶界明顯後續造成烤漆點狀未塗漆。 (RMK00565) . MIN訂單為平均厚度放行，實測厚度NG時，如單位長度符合範圍，請放行 (RMK00585) . ★【弓形度】★該客戶有弓形度異常缺陷抱怨，請注意板型控制與未經整平區域要切除乾淨，且板型異常之鋼捲不得一級放行 (RMK00620) | 訂單:2501EFE028/001 CG2 <生產備註> 事項如下 . 【板形】 FLATNESS 板形≦12 I-UNIT（≦0.7％） (RMK-E_CHIN) . 鍍鋅表面不可有鋅痕、壓痕、凹陷、及刮傷 、應變痕等。 (RMK00054) . 鍍製方式 MIN 訂單. (RMK00073) . 鍍層 AZ150 (含) 以上 , 鋅花等級 C~E 目標D，避免鋅花晶界明顯後續造成烤漆點狀未塗漆。 (RMK00565) . MIN訂單為平均厚度放行，實測厚度NG時，如單位長度符合範圍，請放行 (RMK00585) . ★【弓形度】★該客戶有弓形度異常缺陷抱怨，請注意板型控制與未經整平區域要切除乾淨，且板型異常之鋼捲不得一級放行 (RMK00620) | 訂單:2501EFE028/001 CC1 <生產備註> 事項如下 . 【板形】 FLATNESS 板形≦12 I-UNIT（≦0.7％） (RMK-E_CHIN) . 【水痕】因YCP 近似深黑色水痕可能嚴重，因此指定CC1生產注意W/Q 使用純水與水量控制 (RMK-E_CHIN) . 正面面漆(20U)及正面總膜厚(25U)要求管制90%以上之膜厚,未達標準降級. (RMK00054) . 若背面面漆(20U)及背面總膜厚(25U)時要求管制90%以上之膜厚,未達標準降級 (RMK00054) . 面漆=18U(90%)~請購基準22U(110%),標準板總膜厚=5+20U(100%面漆). (RMK00054) . 30CM*全寬*留1塊給LAB及1塊給塗料商, (RMK00054) . 鍍製方式 MIN 訂單. (RMK00073) . 【捲取】注意！本單為直立式包裝。禁用STAGGER捲取送包裝！送RCL重處理例外。 (RMK00512) . MIN訂單為平均厚度放行，實測厚度NG時，如單位長度符合範圍，請放行 (RMK00585) . ★【弓形度】★該客戶有弓形度異常缺陷抱怨，請注意板型控制與未經整平區域要切除乾淨，且板型異常之鋼捲不得一級放行 (RMK00620) | 訂單:2501EFE028/001 CC2 <生產備註> 事項如下 . 【板形】 FLATNESS 板形≦12 I-UNIT（≦0.7％） (RMK-E_CHIN) . 【水痕】因YCP 近似深黑色水痕可能嚴重，因此指定CC1生產注意W/Q 使用純水與水量控制 (RMK-E_CHIN) . 正面面漆(20U)及正面總膜厚(25U)要求管制90%以上之膜厚,未達標準降級. (RMK00054) . 若背面面漆(20U)及背面總膜厚(25U)時要求管制90%以上之膜厚,未達標準降級 (RMK00054) . 面漆=18U(90%)~請購基準22U(110%),標準板總膜厚=5+20U(100%面漆). (RMK00054) . 30CM*全寬*留1塊給LAB及1塊給塗料商, (RMK00054) . 鍍製方式 MIN 訂單. (RMK00073) . 【捲取】注意！本單為直立式包裝。禁用STAGGER捲取送包裝！送RCL重處理例外。 (RMK00512) . MIN訂單為平均厚度放行，實測厚度NG時，如單位長度符合範圍，請放行 (RMK00585) . ★【弓形度】★該客戶有弓形度異常缺陷抱怨，請注意板型控制與未經整平區域要切除乾淨，且板型異常之鋼捲不得一級放行 (RMK00620) | 訂單:2501EFE028/001 RCL <生產備註> 事項如下 . 【捲取】注意！本單為直立式包裝。禁用STAGGER捲取送包裝！送RCL重處理例外。 (RMK00512) | 訂單:2501EFE028/001 CCPK 無 <生產備註> 事項 | 訂單:2501EFE028/001 CGQC <品檢備註> 事項如下 . 【板形】 FLATNESS 板形≦12 I-UNIT（≦0.7％） (RMK-E_CHIN) . 鍍層 AZ150 (含) 以上 , 鋅花等級 C~E 目標D，避免鋅花晶界明顯後續造成烤漆點狀未塗漆。 (RMK00565) . ★【弓形度】★該客戶有弓形度異常缺陷抱怨，請注意板型控制與未經整平區域要切除乾淨，且板型異常之鋼捲不得一級放行 (RMK00620) | 訂單:2501EFE028/001 CCQC <品檢備註> 事項如下 . 【板形】 FLATNESS 板形≦12 I-UNIT（≦0.7％） (RMK-E_CHIN) . 【水痕】因YCP 近似深黑色水痕可能嚴重，因此指定CC1生產注意W/Q 使用純水與水量控制 (RMK-E_CHIN) . 【捲取】注意！本單為直立式包裝。禁用STAGGER捲取送包裝！送RCL重處理例外。 (RMK00512) . ★【弓形度】★該客戶有弓形度異常缺陷抱怨，請注意板型控制與未經整平區域要切除乾淨，且板型異常之鋼捲不得一級放行 (RMK00620) | 訂單:2501EFE028/001 TOL 無 <生產備註> 事項 | 【水痕】因YCP 近似深黑色水痕可能嚴重，因此指定CC1生產注意W/Q 使用純水與水量控制^^/CC1/CC2/CCQC/^^ <<.E_CHIN 2024/12/18 10:54.>> 【板形】 FLATNESS 板形≦12 I-UNIT（≦0.7％）^^/CG1/CG2/CC1/CC2/CGQC/CCQC/^^ <<.E_CHIN 2024/12/18 10:59.>> | 訂單 2501EFE028/001 修改記錄如下: 20241127 08:15:24 (22021) 退火碼: >> H2, 用途碼: >> COG007, 背面標示: >> S000, 訂單背面顏色(五碼): >> BW57Y, 背面漆膜厚: >> 12.5, 背面漆塗漆型式幾塗幾烤: >> 2, 鉻酸鹽: >> Z, 訂單厚度: >> 0.0142, 訂單重: >> 100, 重量容許率(下限): >> 10, 重量容許率(上限): >> 10, 訂單寬度: >> 40.875, 鍍製方式: >> MIN, 鋼捲內徑: >> 508, 鋼捲下限重: >> 3, 鋼捲上限重: >> 4.5, 壓花條件碼: >> -, 表面花紋: >> R, 綠色識別碼: >> -, 印刷輥號: >> -, 產品代碼: >> PPGL, 皮膜碼: >> -, 單位別: >> I, 油品種類: >> Z, 塗油量: >> Z, 包裝代碼: >> E0 , 保護膜碼: >> -, 客戶試片取樣型式: >> -, 調質碼: >> S, 套筒碼: >> P , 規格: >> A792SSGR80, 製造標準: >> ASTM, 表面處理劑種類: >> Z, 表面處理劑塗佈量: >> Z, 伸長率測試: >> N, 硬度測試碼: >> N, 抗拉強度測試: >> N, 降伏強度測試: >> N, 厚度變異: >> 0, 訂單正面顏色(五碼): >> SYG8Q, 正面漆膜厚: >> 25, 正面漆塗漆型式幾塗幾烤: >> 2, 修邊碼: >> Y, 重量碼: >> AW, 鋼捲捲向: >> O, 鍍層碼: >> AZ50, | *:
PPGL | 2501EFE028/002 | 1. ASTM 鍍製方式為MIN 與"最終產品保證1/2 ASTM 厚度公差"不能共存 (OFP00216)-{.不符.} | 1. 製造標準為MS、ASTM或銷新加坡之訂單，若無技術指定優先用料，請優先使用國內料，勿使用ANFEN (OFP00406)-{.不符.} 2. ★提醒！MIN訂單先不要配安丰料★ (OFP00664)-{.不符.} | 1. ASTM 鍍製方式為MIN 與"最終產品保證1/2 ASTM 厚度公差"不能共存 (OFP00216)-{.不符.} 2. 鍍製方式為 MIN 或 TMI 時, 冷軋厚度公差 請改為 " 1/2 厚度公差" (OFP00265)-{.不符.} 3. 製造標準為MS、ASTM或銷新加坡之訂單，若無技術指定優先用料，請優先使用國內料，勿使用ANFEN (OFP00406)-{.不符.} 4. 【提醒】！本單為直立式包裝，嚴禁鍍鋅或烤漆後以STAGGER捲取 (OFP00451)-{.不符.} 5. ★提醒！MIN訂單先不要配安丰料★ (OFP00664)-{.不符.} 6. ※超耐候一系列用途要確認是否有英制公差需求，有英制公差需求時選配碼用ON027※ (OFP00680)-{.不符.} | 訂單:2501EFE028/002 CPL <生產備註> 事項如下 . 除HGI/ HGL 訂單邊緣不噴油. 其餘皆側緣噴油 (RMK00285) | 訂單:2501EFE028/002 CR1 無 <生產備註> 事項 | 訂單:2501EFE028/002 CR2 無 <生產備註> 事項 | 訂單:2501EFE028/002 CG1 <生產備註> 事項如下 . 【板形】 FLATNESS 板形≦12 I-UNIT（≦0.7％） (RMK-E_CHIN) . 鍍鋅表面不可有鋅痕、壓痕、凹陷、及刮傷 、應變痕等。 (RMK00054) . 鍍製方式 MIN 訂單. (RMK00073) . 鍍層 AZ150 (含) 以上 , 鋅花等級 C~E 目標D，避免鋅花晶界明顯後續造成烤漆點狀未塗漆。 (RMK00565) . MIN訂單為平均厚度放行，實測厚度NG時，如單位長度符合範圍，請放行 (RMK00585) . ★【弓形度】★該客戶有弓形度異常缺陷抱怨，請注意板型控制與未經整平區域要切除乾淨，且板型異常之鋼捲不得一級放行 (RMK00620) | 訂單:2501EFE028/002 CG2 <生產備註> 事項如下 . 【板形】 FLATNESS 板形≦12 I-UNIT（≦0.7％） (RMK-E_CHIN) . 鍍鋅表面不可有鋅痕、壓痕、凹陷、及刮傷 、應變痕等。 (RMK00054) . 鍍製方式 MIN 訂單. (RMK00073) . 鍍層 AZ150 (含) 以上 , 鋅花等級 C~E 目標D，避免鋅花晶界明顯後續造成烤漆點狀未塗漆。 (RMK00565) . MIN訂單為平均厚度放行，實測厚度NG時，如單位長度符合範圍，請放行 (RMK00585) . ★【弓形度】★該客戶有弓形度異常缺陷抱怨，請注意板型控制與未經整平區域要切除乾淨，且板型異常之鋼捲不得一級放行 (RMK00620) | 訂單:2501EFE028/002 CC1 <生產備註> 事項如下 . 【板形】 FLATNESS 板形≦12 I-UNIT（≦0.7％） (RMK-E_CHIN) . 正面面漆(20U)及正面總膜厚(25U)要求管制90%以上之膜厚,未達標準降級. (RMK00054) . 若背面面漆(20U)及背面總膜厚(25U)時要求管制90%以上之膜厚,未達標準降級 (RMK00054) . 面漆=18U(90%)~請購基準22U(110%),標準板總膜厚=5+20U(100%面漆). (RMK00054) . 30CM*全寬*留1塊給LAB及1塊給塗料商, (RMK00054) . 鍍製方式 MIN 訂單. (RMK00073) . 【捲取】注意！本單為直立式包裝。禁用STAGGER捲取送包裝！送RCL重處理例外。 (RMK00512) . MIN訂單為平均厚度放行，實測厚度NG時，如單位長度符合範圍，請放行 (RMK00585) . ★【弓形度】★該客戶有弓形度異常缺陷抱怨，請注意板型控制與未經整平區域要切除乾淨，且板型異常之鋼捲不得一級放行 (RMK00620) | 訂單:2501EFE028/002 CC2 <生產備註> 事項如下 . 【板形】 FLATNESS 板形≦12 I-UNIT（≦0.7％） (RMK-E_CHIN) . 正面面漆(20U)及正面總膜厚(25U)要求管制90%以上之膜厚,未達標準降級. (RMK00054) . 若背面面漆(20U)及背面總膜厚(25U)時要求管制90%以上之膜厚,未達標準降級 (RMK00054) . 面漆=18U(90%)~請購基準22U(110%),標準板總膜厚=5+20U(100%面漆). (RMK00054) . 30CM*全寬*留1塊給LAB及1塊給塗料商, (RMK00054) . 鍍製方式 MIN 訂單. (RMK00073) . 【捲取】注意！本單為直立式包裝。禁用STAGGER捲取送包裝！送RCL重處理例外。 (RMK00512) . MIN訂單為平均厚度放行，實測厚度NG時，如單位長度符合範圍，請放行 (RMK00585) . ★【弓形度】★該客戶有弓形度異常缺陷抱怨，請注意板型控制與未經整平區域要切除乾淨，且板型異常之鋼捲不得一級放行 (RMK00620) | 訂單:2501EFE028/002 RCL <生產備註> 事項如下 . 【捲取】注意！本單為直立式包裝。禁用STAGGER捲取送包裝！送RCL重處理例外。 (RMK00512) | 訂單:2501EFE028/002 CCPK 無 <生產備註> 事項 | 訂單:2501EFE028/002 CGQC <品檢備註> 事項如下 . 【板形】 FLATNESS 板形≦12 I-UNIT（≦0.7％） (RMK-E_CHIN) . 鍍層 AZ150 (含) 以上 , 鋅花等級 C~E 目標D，避免鋅花晶界明顯後續造成烤漆點狀未塗漆。 (RMK00565) . ★【弓形度】★該客戶有弓形度異常缺陷抱怨，請注意板型控制與未經整平區域要切除乾淨，且板型異常之鋼捲不得一級放行 (RMK00620) | 訂單:2501EFE028/002 CCQC <品檢備註> 事項如下 . 【板形】 FLATNESS 板形≦12 I-UNIT（≦0.7％） (RMK-E_CHIN) . 【捲取】注意！本單為直立式包裝。禁用STAGGER捲取送包裝！送RCL重處理例外。 (RMK00512) . ★【弓形度】★該客戶有弓形度異常缺陷抱怨，請注意板型控制與未經整平區域要切除乾淨，且板型異常之鋼捲不得一級放行 (RMK00620) | 訂單:2501EFE028/002 TOL 無 <生產備註> 事項 | 【板形】 FLATNESS 板形≦12 I-UNIT（≦0.7％）^^/CG1/CG2/CC1/CC2/CGQC/CCQC/^^ <<.E_CHIN 2024/12/18 11:01.>> | 訂單 2501EFE028/002 修改記錄如下: 20241127 08:15:55 (22021) 退火碼: >> H2, 用途碼: >> COG003, 背面標示: >> S000, 訂單背面顏色(五碼): >> BW57Y, 背面漆膜厚: >> 12.5, 背面漆塗漆型式幾塗幾烤: >> 2, 鉻酸鹽: >> Z, 訂單厚度: >> 0.0142, 訂單重: >> 50, 重量容許率(下限): >> 10, 重量容許率(上限): >> 10, 訂單寬度: >> 40.875, 鍍製方式: >> MIN, 鋼捲內徑: >> 508, 鋼捲下限重: >> 3, 鋼捲上限重: >> 4.5, 壓花條件碼: >> -, 表面花紋: >> R, 綠色識別碼: >> -, 印刷輥號: >> -, 產品代碼: >> PPGL, 皮膜碼: >> -, 單位別: >> I, 油品種類: >> Z, 塗油量: >> Z, 包裝代碼: >> E0 , 保護膜碼: >> -, 客戶試片取樣型式: >> -, 調質碼: >> S, 套筒碼: >> P , 規格: >> A792SSGR80, 製造標準: >> ASTM, 表面處理劑種類: >> Z, 表面處理劑塗佈量: >> Z, 伸長率測試: >> N, 硬度測試碼: >> N, 抗拉強度測試: >> N, 降伏強度測試: >> N, 厚度變異: >> 0, 訂單正面顏色(五碼): >> SYS69, 正面漆膜厚: >> 25, 正面漆塗漆型式幾塗幾烤: >> 2, 修邊碼: >> Y, 重量碼: >> AW, 鋼捲捲向: >> O, 鍍層碼: >> AZ50, | *:
PPGL | 2501EFE028/003 | 1. ASTM 鍍製方式為MIN 與"最終產品保證1/2 ASTM 厚度公差"不能共存 (OFP00216)-{.不符.} | 1. 製造標準為MS、ASTM或銷新加坡之訂單，若無技術指定優先用料，請優先使用國內料，勿使用ANFEN (OFP00406)-{.不符.} 2. ★提醒！MIN訂單先不要配安丰料★ (OFP00664)-{.不符.} | 1. ASTM 鍍製方式為MIN 與"最終產品保證1/2 ASTM 厚度公差"不能共存 (OFP00216)-{.不符.} 2. 鍍製方式為 MIN 或 TMI 時, 冷軋厚度公差 請改為 " 1/2 厚度公差" (OFP00265)-{.不符.} 3. 製造標準為MS、ASTM或銷新加坡之訂單，若無技術指定優先用料，請優先使用國內料，勿使用ANFEN (OFP00406)-{.不符.} 4. 【提醒】！本單為直立式包裝，嚴禁鍍鋅或烤漆後以STAGGER捲取 (OFP00451)-{.不符.} 5. ★提醒！MIN訂單先不要配安丰料★ (OFP00664)-{.不符.} 6. ※超耐候一系列用途要確認是否有英制公差需求，有英制公差需求時選配碼用ON027※ (OFP00680)-{.不符.} | 訂單:2501EFE028/003 CPL <生產備註> 事項如下 . 除HGI/ HGL 訂單邊緣不噴油. 其餘皆側緣噴油 (RMK00285) | 訂單:2501EFE028/003 CR1 無 <生產備註> 事項 | 訂單:2501EFE028/003 CR2 無 <生產備註> 事項 | 訂單:2501EFE028/003 CG1 <生產備註> 事項如下 . 【板形】 FLATNESS 板形≦12 I-UNIT（≦0.7％） (RMK-E_CHIN) . 鍍鋅表面不可有鋅痕、壓痕、凹陷、及刮傷 、應變痕等。 (RMK00054) . 鍍製方式 MIN 訂單. (RMK00073) . 鍍層 AZ150 (含) 以上 , 鋅花等級 C~E 目標D，避免鋅花晶界明顯後續造成烤漆點狀未塗漆。 (RMK00565) . MIN訂單為平均厚度放行，實測厚度NG時，如單位長度符合範圍，請放行 (RMK00585) . ★【弓形度】★該客戶有弓形度異常缺陷抱怨，請注意板型控制與未經整平區域要切除乾淨，且板型異常之鋼捲不得一級放行 (RMK00620) | 訂單:2501EFE028/003 CG2 <生產備註> 事項如下 . 【板形】 FLATNESS 板形≦12 I-UNIT（≦0.7％） (RMK-E_CHIN) . 鍍鋅表面不可有鋅痕、壓痕、凹陷、及刮傷 、應變痕等。 (RMK00054) . 鍍製方式 MIN 訂單. (RMK00073) . 鍍層 AZ150 (含) 以上 , 鋅花等級 C~E 目標D，避免鋅花晶界明顯後續造成烤漆點狀未塗漆。 (RMK00565) . MIN訂單為平均厚度放行，實測厚度NG時，如單位長度符合範圍，請放行 (RMK00585) . ★【弓形度】★該客戶有弓形度異常缺陷抱怨，請注意板型控制與未經整平區域要切除乾淨，且板型異常之鋼捲不得一級放行 (RMK00620) | 訂單:2501EFE028/003 CC1 <生產備註> 事項如下 . 【板形】 FLATNESS 板形≦12 I-UNIT（≦0.7％） (RMK-E_CHIN) . 正面面漆(20U)及正面總膜厚(25U)要求管制90%以上之膜厚,未達標準降級. (RMK00054) . 若背面面漆(20U)及背面總膜厚(25U)時要求管制90%以上之膜厚,未達標準降級 (RMK00054) . 面漆=18U(90%)~請購基準22U(110%),標準板總膜厚=5+20U(100%面漆). (RMK00054) . 30CM*全寬*留1塊給LAB及1塊給塗料商, (RMK00054) . 鍍製方式 MIN 訂單. (RMK00073) . 【捲取】注意！本單為直立式包裝。禁用STAGGER捲取送包裝！送RCL重處理例外。 (RMK00512) . 【抽氣量】白色系在CC1生產時,FINISH抽氣量請設定250,如生產中發生色差b值異常升高,請股長再加大抽氣量因應 (RMK00560) . MIN訂單為平均厚度放行，實測厚度NG時，如單位長度符合範圍，請放行 (RMK00585) . ★【弓形度】★該客戶有弓形度異常缺陷抱怨，請注意板型控制與未經整平區域要切除乾淨，且板型異常之鋼捲不得一級放行 (RMK00620) | 訂單:2501EFE028/003 CC2 <生產備註> 事項如下 . 【板形】 FLATNESS 板形≦12 I-UNIT（≦0.7％） (RMK-E_CHIN) . 正面面漆(20U)及正面總膜厚(25U)要求管制90%以上之膜厚,未達標準降級. (RMK00054) . 若背面面漆(20U)及背面總膜厚(25U)時要求管制90%以上之膜厚,未達標準降級 (RMK00054) . 面漆=18U(90%)~請購基準22U(110%),標準板總膜厚=5+20U(100%面漆). (RMK00054) . 30CM*全寬*留1塊給LAB及1塊給塗料商, (RMK00054) . 鍍製方式 MIN 訂單. (RMK00073) . 【捲取】注意！本單為直立式包裝。禁用STAGGER捲取送包裝！送RCL重處理例外。 (RMK00512) . 【抽氣量】白色系在CC1生產時,FINISH抽氣量請設定250,如生產中發生色差b值異常升高,請股長再加大抽氣量因應 (RMK00560) . MIN訂單為平均厚度放行，實測厚度NG時，如單位長度符合範圍，請放行 (RMK00585) . ★【弓形度】★該客戶有弓形度異常缺陷抱怨，請注意板型控制與未經整平區域要切除乾淨，且板型異常之鋼捲不得一級放行 (RMK00620) | 訂單:2501EFE028/003 RCL <生產備註> 事項如下 . 【捲取】注意！本單為直立式包裝。禁用STAGGER捲取送包裝！送RCL重處理例外。 (RMK00512) | 訂單:2501EFE028/003 CCPK 無 <生產備註> 事項 | 訂單:2501EFE028/003 CGQC <品檢備註> 事項如下 . 【板形】 FLATNESS 板形≦12 I-UNIT（≦0.7％） (RMK-E_CHIN) . 鍍層 AZ150 (含) 以上 , 鋅花等級 C~E 目標D，避免鋅花晶界明顯後續造成烤漆點狀未塗漆。 (RMK00565) . ★【弓形度】★該客戶有弓形度異常缺陷抱怨，請注意板型控制與未經整平區域要切除乾淨，且板型異常之鋼捲不得一級放行 (RMK00620) | 訂單:2501EFE028/003 CCQC <品檢備註> 事項如下 . 【板形】 FLATNESS 板形≦12 I-UNIT（≦0.7％） (RMK-E_CHIN) . 【捲取】注意！本單為直立式包裝。禁用STAGGER捲取送包裝！送RCL重處理例外。 (RMK00512) . ★【弓形度】★該客戶有弓形度異常缺陷抱怨，請注意板型控制與未經整平區域要切除乾淨，且板型異常之鋼捲不得一級放行 (RMK00620) | 訂單:2501EFE028/003 TOL 無 <生產備註> 事項 | 【板形】 FLATNESS 板形≦12 I-UNIT（≦0.7％）^^/CG1/CG2/CC1/CC2/CGQC/CCQC/^^ <<.E_CHIN 2024/12/18 11:02.>> | 訂單 2501EFE028/003 修改記錄如下: 20241127 08:16:26 (22021) 退火碼: >> H2, 用途碼: >> COG007, 背面標示: >> S000, 訂單背面顏色(五碼): >> BW57Y, 背面漆膜厚: >> 12.5, 背面漆塗漆型式幾塗幾烤: >> 2, 鉻酸鹽: >> Z, 訂單厚度: >> 0.0142, 訂單重: >> 50, 重量容許率(下限): >> 10, 重量容許率(上限): >> 10, 訂單寬度: >> 40.875, 鍍製方式: >> MIN, 鋼捲內徑: >> 508, 鋼捲下限重: >> 3, 鋼捲上限重: >> 4.5, 壓花條件碼: >> -, 表面花紋: >> R, 綠色識別碼: >> -, 印刷輥號: >> -, 產品代碼: >> PPGL, 皮膜碼: >> -, 單位別: >> I, 油品種類: >> Z, 塗油量: >> Z, 包裝代碼: >> E0 , 保護膜碼: >> -, 客戶試片取樣型式: >> -, 調質碼: >> S, 套筒碼: >> P , 規格: >> A792SSGR80, 製造標準: >> ASTM, 表面處理劑種類: >> Z, 表面處理劑塗佈量: >> Z, 伸長率測試: >> N, 硬度測試碼: >> N, 抗拉強度測試: >> N, 降伏強度測試: >> N, 厚度變異: >> 0, 訂單正面顏色(五碼): >> SWG3W, 正面漆膜厚: >> 25, 正面漆塗漆型式幾塗幾烤: >> 2, 修邊碼: >> Y, 重量碼: >> AW, 鋼捲捲向: >> O, 鍍層碼: >> AZ50, 20241127 08:17:25 (22021) 用途碼: COG007 >> COG003, | *:
PPGL | 2501EFE030/001 |  | 1. 製造標準為MS、ASTM或銷新加坡之訂單，若無技術指定優先用料，請優先使用國內料，勿使用ANFEN (OFP00406)-{.不符.} | 1. 製造標準為MS、ASTM或銷新加坡之訂單，若無技術指定優先用料，請優先使用國內料，勿使用ANFEN (OFP00406)-{.不符.} 2. 【提醒】！本單為直立式包裝，嚴禁鍍鋅或烤漆後以STAGGER捲取 (OFP00451)-{.不符.} 3. ※超耐候一系列用途要確認是否有英制公差需求，有英制公差需求時選配碼用ON027※ (OFP00680)-{.不符.} 4. 此經銷商有簽訂1/2厚度公差保證(無厚度變異),請調整冷軋與鍍鋅厚度公差管制範圍. 保證 ASTM 厚度公差 (OFP00180)-{.不符.} | 訂單:2501EFE030/001 CPL <生產備註> 事項如下 . 除HGI/ HGL 訂單邊緣不噴油. 其餘皆側緣噴油 (RMK00285) | 訂單:2501EFE030/001 CR1 <生產備註> 事項如下 . 此經銷商保證平均厚度在1/2厚度公差內，厚度量測NG時，如單位長度符合範圍，請放行 (RMK00402) . 此客戶有保證 全板形 急峻度 ≦ 0.7% ( ≦ 12 I-UNIT ) (RMK00583) | 訂單:2501EFE030/001 CR2 <生產備註> 事項如下 . 此經銷商保證平均厚度在1/2厚度公差內，厚度量測NG時，如單位長度符合範圍，請放行 (RMK00402) . 此客戶有保證 全板形 急峻度 ≦ 0.7% ( ≦ 12 I-UNIT ) (RMK00583) | 訂單:2501EFE030/001 CG1 <生產備註> 事項如下 . 鍍鋅表面不可有鋅痕、壓痕、凹陷、及刮傷 、應變痕等。 (RMK00054) . 此經銷商保證平均厚度在1/2厚度公差內，厚度量測NG時，如單位長度符合範圍，請放行 (RMK00402) . 鍍層 AZ150 (含) 以上 , 鋅花等級 C~E 目標D，避免鋅花晶界明顯後續造成烤漆點狀未塗漆。 (RMK00565) . 此客戶有保證 全板形 急峻度 ≦ 0.7% ( ≦ 12 I-UNIT ) (RMK00583) | 訂單:2501EFE030/001 CG2 <生產備註> 事項如下 . 鍍鋅表面不可有鋅痕、壓痕、凹陷、及刮傷 、應變痕等。 (RMK00054) . 此經銷商保證平均厚度在1/2厚度公差內，厚度量測NG時，如單位長度符合範圍，請放行 (RMK00402) . 鍍層 AZ150 (含) 以上 , 鋅花等級 C~E 目標D，避免鋅花晶界明顯後續造成烤漆點狀未塗漆。 (RMK00565) . 此客戶有保證 全板形 急峻度 ≦ 0.7% ( ≦ 12 I-UNIT ) (RMK00583) | 訂單:2501EFE030/001 CC1 <生產備註> 事項如下 . 正面面漆(20U)及正面總膜厚(25U)要求管制90%以上之膜厚,未達標準降級. (RMK00054) . 若背面面漆(20U)及背面總膜厚(25U)時要求管制90%以上之膜厚,未達標準降級 (RMK00054) . 面漆=18U(90%)~請購基準22U(110%),標準板總膜厚=5+20U(100%面漆). (RMK00054) . 30CM*全寬*留1塊給LAB及1塊給塗料商, (RMK00054) . 【色差】1.1.此客戶對目視色差要求較高,請依限度樣本進行目視色差管制★--->發生過訴賠 (RMK00248) . 【色差】1.2.若針對特殊顏色需特別管理時，請品檢忽略1.1.的規定以特別規定為主 (RMK00248) . 此經銷商保證平均厚度在1/2厚度公差內，厚度量測NG時，如單位長度符合範圍，請放行 (RMK00402) . 【捲取】注意！本單為直立式包裝。禁用STAGGER捲取送包裝！送RCL重處理例外。 (RMK00512) . 此客戶有保證 全板形 急峻度 ≦ 0.7% ( ≦ 12 I-UNIT ) (RMK00583) | 訂單:2501EFE030/001 CC2 <生產備註> 事項如下 . 正面面漆(20U)及正面總膜厚(25U)要求管制90%以上之膜厚,未達標準降級. (RMK00054) . 若背面面漆(20U)及背面總膜厚(25U)時要求管制90%以上之膜厚,未達標準降級 (RMK00054) . 面漆=18U(90%)~請購基準22U(110%),標準板總膜厚=5+20U(100%面漆). (RMK00054) . 30CM*全寬*留1塊給LAB及1塊給塗料商, (RMK00054) . 【色差】1.1.此客戶對目視色差要求較高,請依限度樣本進行目視色差管制★--->發生過訴賠 (RMK00248) . 【色差】1.2.若針對特殊顏色需特別管理時，請品檢忽略1.1.的規定以特別規定為主 (RMK00248) . 此經銷商保證平均厚度在1/2厚度公差內，厚度量測NG時，如單位長度符合範圍，請放行 (RMK00402) . 【捲取】注意！本單為直立式包裝。禁用STAGGER捲取送包裝！送RCL重處理例外。 (RMK00512) . 此客戶有保證 全板形 急峻度 ≦ 0.7% ( ≦ 12 I-UNIT ) (RMK00583) | 訂單:2501EFE030/001 RCL <生產備註> 事項如下 . 【捲取】注意！本單為直立式包裝。禁用STAGGER捲取送包裝！送RCL重處理例外。 (RMK00512) | 訂單:2501EFE030/001 CCPK 無 <生產備註> 事項 | 訂單:2501EFE030/001 CGQC <品檢備註> 事項如下 . 鍍層 AZ150 (含) 以上 , 鋅花等級 C~E 目標D，避免鋅花晶界明顯後續造成烤漆點狀未塗漆。 (RMK00565) | 訂單:2501EFE030/001 CCQC <品檢備註> 事項如下 . 【色差】1.1.此客戶對目視色差要求較高,請依限度樣本進行目視色差管制★--->發生過訴賠 (RMK00248) . 【色差】1.2.若針對特殊顏色需特別管理時，請品檢忽略1.1.的規定以特別規定為主 (RMK00248) . 【捲取】注意！本單為直立式包裝。禁用STAGGER捲取送包裝！送RCL重處理例外。 (RMK00512) | 訂單:2501EFE030/001 TOL 無 <生產備註> 事項 |  | 訂單 2501EFE030/001 修改記錄如下: 20241125 11:46:09 (06023) 退火碼: >> H2, 用途碼: >> COG003, 背面標示: >> S000, 訂單背面顏色(五碼): >> BW73Z, 背面漆膜厚: >> NOM, 背面漆塗漆型式幾塗幾烤: >> 2, 鉻酸鹽: >> Z, 訂單厚度: >> 0.015, 訂單重: >> 80, 重量容許率(下限): >> 10, 重量容許率(上限): >> 10, 訂單寬度: >> 41, 鍍製方式: >> AC, 鋼捲內徑: >> 508, 鋼捲下限重: >> 3, 鋼捲上限重: >> 4.5, 壓花條件碼: >> -, 表面花紋: >> R, 綠色識別碼: >> -, 印刷輥號: >> -, 產品代碼: >> PPGL, 皮膜碼: >> -, 單位別: >> I, 油品種類: >> Z, 塗油量: >> Z, 包裝代碼: >> E0 , 保護膜碼: >> -, 客戶試片取樣型式: >> -, 調質碼: >> S, 套筒碼: >> P , 規格: >> A792SSGR80, 製造標準: >> ASTM, 表面處理劑種類: >> Z, 表面處理劑塗佈量: >> Z, 伸長率測試: >> N, 硬度測試碼: >> N, 抗拉強度測試: >> N, 降伏強度測試: >> N, 厚度變異: >> 0, 訂單正面顏色(五碼): >> SBH78, 正面漆膜厚: >> 25, 正面漆塗漆型式幾塗幾烤: >> 2, 修邊碼: >> Y, 重量碼: >> AW, 鋼捲捲向: >> O, 鍍層碼: >> AZ50, | F:保證1/2 ASTM 厚度公差
PPGL | 2501EFE030/002 |  | 1. 製造標準為MS、ASTM或銷新加坡之訂單，若無技術指定優先用料，請優先使用國內料，勿使用ANFEN (OFP00406)-{.不符.} | 1. 製造標準為MS、ASTM或銷新加坡之訂單，若無技術指定優先用料，請優先使用國內料，勿使用ANFEN (OFP00406)-{.不符.} 2. 【提醒】！本單為直立式包裝，嚴禁鍍鋅或烤漆後以STAGGER捲取 (OFP00451)-{.不符.} 3. ※超耐候一系列用途要確認是否有英制公差需求，有英制公差需求時選配碼用ON027※ (OFP00680)-{.不符.} 4. 此經銷商有簽訂1/2厚度公差保證(無厚度變異),請調整冷軋與鍍鋅厚度公差管制範圍. 保證 ASTM 厚度公差 (OFP00180)-{.不符.} | 訂單:2501EFE030/002 CPL <生產備註> 事項如下 . 除HGI/ HGL 訂單邊緣不噴油. 其餘皆側緣噴油 (RMK00285) | 訂單:2501EFE030/002 CR1 <生產備註> 事項如下 . 此經銷商保證平均厚度在1/2厚度公差內，厚度量測NG時，如單位長度符合範圍，請放行 (RMK00402) . 此客戶有保證 全板形 急峻度 ≦ 0.7% ( ≦ 12 I-UNIT ) (RMK00583) | 訂單:2501EFE030/002 CR2 <生產備註> 事項如下 . 此經銷商保證平均厚度在1/2厚度公差內，厚度量測NG時，如單位長度符合範圍，請放行 (RMK00402) . 此客戶有保證 全板形 急峻度 ≦ 0.7% ( ≦ 12 I-UNIT ) (RMK00583) | 訂單:2501EFE030/002 CG1 <生產備註> 事項如下 . 鍍鋅表面不可有鋅痕、壓痕、凹陷、及刮傷 、應變痕等。 (RMK00054) . 此經銷商保證平均厚度在1/2厚度公差內，厚度量測NG時，如單位長度符合範圍，請放行 (RMK00402) . 鍍層 AZ150 (含) 以上 , 鋅花等級 C~E 目標D，避免鋅花晶界明顯後續造成烤漆點狀未塗漆。 (RMK00565) . 此客戶有保證 全板形 急峻度 ≦ 0.7% ( ≦ 12 I-UNIT ) (RMK00583) | 訂單:2501EFE030/002 CG2 <生產備註> 事項如下 . 鍍鋅表面不可有鋅痕、壓痕、凹陷、及刮傷 、應變痕等。 (RMK00054) . 此經銷商保證平均厚度在1/2厚度公差內，厚度量測NG時，如單位長度符合範圍，請放行 (RMK00402) . 鍍層 AZ150 (含) 以上 , 鋅花等級 C~E 目標D，避免鋅花晶界明顯後續造成烤漆點狀未塗漆。 (RMK00565) . 此客戶有保證 全板形 急峻度 ≦ 0.7% ( ≦ 12 I-UNIT ) (RMK00583) | 訂單:2501EFE030/002 CC1 <生產備註> 事項如下 . 正面面漆(20U)及正面總膜厚(25U)要求管制90%以上之膜厚,未達標準降級. (RMK00054) . 若背面面漆(20U)及背面總膜厚(25U)時要求管制90%以上之膜厚,未達標準降級 (RMK00054) . 面漆=18U(90%)~請購基準22U(110%),標準板總膜厚=5+20U(100%面漆). (RMK00054) . 30CM*全寬*留1塊給LAB及1塊給塗料商, (RMK00054) . 【色差】1.1.此客戶對目視色差要求較高,請依限度樣本進行目視色差管制★--->發生過訴賠 (RMK00248) . 【色差】1.2.若針對特殊顏色需特別管理時，請品檢忽略1.1.的規定以特別規定為主 (RMK00248) . 此經銷商保證平均厚度在1/2厚度公差內，厚度量測NG時，如單位長度符合範圍，請放行 (RMK00402) . 【捲取】注意！本單為直立式包裝。禁用STAGGER捲取送包裝！送RCL重處理例外。 (RMK00512) . 【抽氣量】白色系在CC1生產時,FINISH抽氣量請設定250,如生產中發生色差b值異常升高,請股長再加大抽氣量因應 (RMK00560) . 此客戶有保證 全板形 急峻度 ≦ 0.7% ( ≦ 12 I-UNIT ) (RMK00583) | 訂單:2501EFE030/002 CC2 <生產備註> 事項如下 . 正面面漆(20U)及正面總膜厚(25U)要求管制90%以上之膜厚,未達標準降級. (RMK00054) . 若背面面漆(20U)及背面總膜厚(25U)時要求管制90%以上之膜厚,未達標準降級 (RMK00054) . 面漆=18U(90%)~請購基準22U(110%),標準板總膜厚=5+20U(100%面漆). (RMK00054) . 30CM*全寬*留1塊給LAB及1塊給塗料商, (RMK00054) . 【色差】1.1.此客戶對目視色差要求較高,請依限度樣本進行目視色差管制★--->發生過訴賠 (RMK00248) . 【色差】1.2.若針對特殊顏色需特別管理時，請品檢忽略1.1.的規定以特別規定為主 (RMK00248) . 此經銷商保證平均厚度在1/2厚度公差內，厚度量測NG時，如單位長度符合範圍，請放行 (RMK00402) . 【捲取】注意！本單為直立式包裝。禁用STAGGER捲取送包裝！送RCL重處理例外。 (RMK00512) . 【抽氣量】白色系在CC1生產時,FINISH抽氣量請設定250,如生產中發生色差b值異常升高,請股長再加大抽氣量因應 (RMK00560) . 此客戶有保證 全板形 急峻度 ≦ 0.7% ( ≦ 12 I-UNIT ) (RMK00583) | 訂單:2501EFE030/002 RCL <生產備註> 事項如下 . 【捲取】注意！本單為直立式包裝。禁用STAGGER捲取送包裝！送RCL重處理例外。 (RMK00512) | 訂單:2501EFE030/002 CCPK 無 <生產備註> 事項 | 訂單:2501EFE030/002 CGQC <品檢備註> 事項如下 . 鍍層 AZ150 (含) 以上 , 鋅花等級 C~E 目標D，避免鋅花晶界明顯後續造成烤漆點狀未塗漆。 (RMK00565) | 訂單:2501EFE030/002 CCQC <品檢備註> 事項如下 . 【色差】1.1.此客戶對目視色差要求較高,請依限度樣本進行目視色差管制★--->發生過訴賠 (RMK00248) . 【色差】1.2.若針對特殊顏色需特別管理時，請品檢忽略1.1.的規定以特別規定為主 (RMK00248) . 【捲取】注意！本單為直立式包裝。禁用STAGGER捲取送包裝！送RCL重處理例外。 (RMK00512) | 訂單:2501EFE030/002 TOL 無 <生產備註> 事項 |  | 訂單 2501EFE030/002 修改記錄如下: 20241125 11:46:16 (06023) 退火碼: >> H2, 用途碼: >> COG003, 背面標示: >> S000, 訂單背面顏色(五碼): >> BW73Z, 背面漆膜厚: >> NOM, 背面漆塗漆型式幾塗幾烤: >> 2, 鉻酸鹽: >> Z, 訂單厚度: >> 0.015, 訂單重: >> 40, 重量容許率(下限): >> 10, 重量容許率(上限): >> 10, 訂單寬度: >> 41, 鍍製方式: >> AC, 鋼捲內徑: >> 508, 鋼捲下限重: >> 3, 鋼捲上限重: >> 4.5, 壓花條件碼: >> -, 表面花紋: >> R, 綠色識別碼: >> -, 印刷輥號: >> -, 產品代碼: >> PPGL, 皮膜碼: >> -, 單位別: >> I, 油品種類: >> Z, 塗油量: >> Z, 包裝代碼: >> E0 , 保護膜碼: >> -, 客戶試片取樣型式: >> -, 調質碼: >> S, 套筒碼: >> P , 規格: >> A792SSGR80, 製造標準: >> ASTM, 表面處理劑種類: >> Z, 表面處理劑塗佈量: >> Z, 伸長率測試: >> N, 硬度測試碼: >> N, 抗拉強度測試: >> N, 降伏強度測試: >> N, 厚度變異: >> 0, 訂單正面顏色(五碼): >> SWH36, 正面漆膜厚: >> 25, 正面漆塗漆型式幾塗幾烤: >> 2, 修邊碼: >> Y, 重量碼: >> AW, 鋼捲捲向: >> O, 鍍層碼: >> AZ50, | F:保證1/2 ASTM 厚度公差
PPGL | 2501EFE030/003 |  | 1. 製造標準為MS、ASTM或銷新加坡之訂單，若無技術指定優先用料，請優先使用國內料，勿使用ANFEN (OFP00406)-{.不符.} | 1. 製造標準為MS、ASTM或銷新加坡之訂單，若無技術指定優先用料，請優先使用國內料，勿使用ANFEN (OFP00406)-{.不符.} 2. 【提醒】！本單為直立式包裝，嚴禁鍍鋅或烤漆後以STAGGER捲取 (OFP00451)-{.不符.} 3. ※超耐候一系列用途要確認是否有英制公差需求，有英制公差需求時選配碼用ON027※ (OFP00680)-{.不符.} 4. 此經銷商有簽訂1/2厚度公差保證(無厚度變異),請調整冷軋與鍍鋅厚度公差管制範圍. 保證 ASTM 厚度公差 (OFP00180)-{.不符.} | 訂單:2501EFE030/003 CPL <生產備註> 事項如下 . 除HGI/ HGL 訂單邊緣不噴油. 其餘皆側緣噴油 (RMK00285) | 訂單:2501EFE030/003 CR1 <生產備註> 事項如下 . 此經銷商保證平均厚度在1/2厚度公差內，厚度量測NG時，如單位長度符合範圍，請放行 (RMK00402) . 此客戶有保證 全板形 急峻度 ≦ 0.7% ( ≦ 12 I-UNIT ) (RMK00583) | 訂單:2501EFE030/003 CR2 <生產備註> 事項如下 . 此經銷商保證平均厚度在1/2厚度公差內，厚度量測NG時，如單位長度符合範圍，請放行 (RMK00402) . 此客戶有保證 全板形 急峻度 ≦ 0.7% ( ≦ 12 I-UNIT ) (RMK00583) | 訂單:2501EFE030/003 CG1 <生產備註> 事項如下 . 鍍鋅表面不可有鋅痕、壓痕、凹陷、及刮傷 、應變痕等。 (RMK00054) . 此經銷商保證平均厚度在1/2厚度公差內，厚度量測NG時，如單位長度符合範圍，請放行 (RMK00402) . 鍍層 AZ150 (含) 以上 , 鋅花等級 C~E 目標D，避免鋅花晶界明顯後續造成烤漆點狀未塗漆。 (RMK00565) . 此客戶有保證 全板形 急峻度 ≦ 0.7% ( ≦ 12 I-UNIT ) (RMK00583) | 訂單:2501EFE030/003 CG2 <生產備註> 事項如下 . 鍍鋅表面不可有鋅痕、壓痕、凹陷、及刮傷 、應變痕等。 (RMK00054) . 此經銷商保證平均厚度在1/2厚度公差內，厚度量測NG時，如單位長度符合範圍，請放行 (RMK00402) . 鍍層 AZ150 (含) 以上 , 鋅花等級 C~E 目標D，避免鋅花晶界明顯後續造成烤漆點狀未塗漆。 (RMK00565) . 此客戶有保證 全板形 急峻度 ≦ 0.7% ( ≦ 12 I-UNIT ) (RMK00583) | 訂單:2501EFE030/003 CC1 <生產備註> 事項如下 . 正面面漆(20U)及正面總膜厚(25U)要求管制90%以上之膜厚,未達標準降級. (RMK00054) . 若背面面漆(20U)及背面總膜厚(25U)時要求管制90%以上之膜厚,未達標準降級 (RMK00054) . 面漆=18U(90%)~請購基準22U(110%),標準板總膜厚=5+20U(100%面漆). (RMK00054) . 30CM*全寬*留1塊給LAB及1塊給塗料商, (RMK00054) . 【色差】1.1.此客戶對目視色差要求較高,請依限度樣本進行目視色差管制★--->發生過訴賠 (RMK00248) . 【色差】1.2.若針對特殊顏色需特別管理時，請品檢忽略1.1.的規定以特別規定為主 (RMK00248) . 此經銷商保證平均厚度在1/2厚度公差內，厚度量測NG時，如單位長度符合範圍，請放行 (RMK00402) . 【捲取】注意！本單為直立式包裝。禁用STAGGER捲取送包裝！送RCL重處理例外。 (RMK00512) . 【抽氣量】白色系在CC1生產時,FINISH抽氣量請設定250,如生產中發生色差b值異常升高,請股長再加大抽氣量因應 (RMK00560) . 此客戶有保證 全板形 急峻度 ≦ 0.7% ( ≦ 12 I-UNIT ) (RMK00583) | 訂單:2501EFE030/003 CC2 <生產備註> 事項如下 . 正面面漆(20U)及正面總膜厚(25U)要求管制90%以上之膜厚,未達標準降級. (RMK00054) . 若背面面漆(20U)及背面總膜厚(25U)時要求管制90%以上之膜厚,未達標準降級 (RMK00054) . 面漆=18U(90%)~請購基準22U(110%),標準板總膜厚=5+20U(100%面漆). (RMK00054) . 30CM*全寬*留1塊給LAB及1塊給塗料商, (RMK00054) . 【色差】1.1.此客戶對目視色差要求較高,請依限度樣本進行目視色差管制★--->發生過訴賠 (RMK00248) . 【色差】1.2.若針對特殊顏色需特別管理時，請品檢忽略1.1.的規定以特別規定為主 (RMK00248) . 此經銷商保證平均厚度在1/2厚度公差內，厚度量測NG時，如單位長度符合範圍，請放行 (RMK00402) . 【捲取】注意！本單為直立式包裝。禁用STAGGER捲取送包裝！送RCL重處理例外。 (RMK00512) . 【抽氣量】白色系在CC1生產時,FINISH抽氣量請設定250,如生產中發生色差b值異常升高,請股長再加大抽氣量因應 (RMK00560) . 此客戶有保證 全板形 急峻度 ≦ 0.7% ( ≦ 12 I-UNIT ) (RMK00583) | 訂單:2501EFE030/003 RCL <生產備註> 事項如下 . 【捲取】注意！本單為直立式包裝。禁用STAGGER捲取送包裝！送RCL重處理例外。 (RMK00512) | 訂單:2501EFE030/003 CCPK 無 <生產備註> 事項 | 訂單:2501EFE030/003 CGQC <品檢備註> 事項如下 . 鍍層 AZ150 (含) 以上 , 鋅花等級 C~E 目標D，避免鋅花晶界明顯後續造成烤漆點狀未塗漆。 (RMK00565) | 訂單:2501EFE030/003 CCQC <品檢備註> 事項如下 . 【色差】1.1.此客戶對目視色差要求較高,請依限度樣本進行目視色差管制★--->發生過訴賠 (RMK00248) . 【色差】1.2.若針對特殊顏色需特別管理時，請品檢忽略1.1.的規定以特別規定為主 (RMK00248) . 【捲取】注意！本單為直立式包裝。禁用STAGGER捲取送包裝！送RCL重處理例外。 (RMK00512) | 訂單:2501EFE030/003 TOL 無 <生產備註> 事項 |  | 訂單 2501EFE030/003 修改記錄如下: 20241125 11:46:23 (06023) 退火碼: >> H2, 用途碼: >> COG003, 背面標示: >> S000, 訂單背面顏色(五碼): >> BW73Z, 背面漆膜厚: >> NOM, 背面漆塗漆型式幾塗幾烤: >> 2, 鉻酸鹽: >> Z, 訂單厚度: >> 0.015, 訂單重: >> 40, 重量容許率(下限): >> 10, 重量容許率(上限): >> 10, 訂單寬度: >> 41, 鍍製方式: >> AC, 鋼捲內徑: >> 508, 鋼捲下限重: >> 3, 鋼捲上限重: >> 4.5, 壓花條件碼: >> -, 表面花紋: >> R, 綠色識別碼: >> -, 印刷輥號: >> -, 產品代碼: >> PPGL, 皮膜碼: >> -, 單位別: >> I, 油品種類: >> Z, 塗油量: >> Z, 包裝代碼: >> E0 , 保護膜碼: >> -, 客戶試片取樣型式: >> -, 調質碼: >> S, 套筒碼: >> P , 規格: >> A792SSGR80, 製造標準: >> ASTM, 表面處理劑種類: >> Z, 表面處理劑塗佈量: >> Z, 伸長率測試: >> N, 硬度測試碼: >> N, 抗拉強度測試: >> N, 降伏強度測試: >> N, 厚度變異: >> 0, 訂單正面顏色(五碼): >> SWH68, 正面漆膜厚: >> 25, 正面漆塗漆型式幾塗幾烤: >> 2, 修邊碼: >> Y, 重量碼: >> AW, 鋼捲捲向: >> O, 鍍層碼: >> AZ50, | F:保證1/2 ASTM 厚度公差
PPGL | 2501EFE030/004 |  | 1. 製造標準為MS、ASTM或銷新加坡之訂單，若無技術指定優先用料，請優先使用國內料，勿使用ANFEN (OFP00406)-{.不符.} | 1. 製造標準為MS、ASTM或銷新加坡之訂單，若無技術指定優先用料，請優先使用國內料，勿使用ANFEN (OFP00406)-{.不符.} 2. 【提醒】！本單為直立式包裝，嚴禁鍍鋅或烤漆後以STAGGER捲取 (OFP00451)-{.不符.} 3. ※超耐候一系列用途要確認是否有英制公差需求，有英制公差需求時選配碼用ON027※ (OFP00680)-{.不符.} 4. 此經銷商有簽訂1/2厚度公差保證(無厚度變異),請調整冷軋與鍍鋅厚度公差管制範圍. 保證 ASTM 厚度公差 (OFP00180)-{.不符.} | 訂單:2501EFE030/004 CPL <生產備註> 事項如下 . 除HGI/ HGL 訂單邊緣不噴油. 其餘皆側緣噴油 (RMK00285) | 訂單:2501EFE030/004 CR1 <生產備註> 事項如下 . 此經銷商保證平均厚度在1/2厚度公差內，厚度量測NG時，如單位長度符合範圍，請放行 (RMK00402) . 此客戶有保證 全板形 急峻度 ≦ 0.7% ( ≦ 12 I-UNIT ) (RMK00583) | 訂單:2501EFE030/004 CR2 <生產備註> 事項如下 . 此經銷商保證平均厚度在1/2厚度公差內，厚度量測NG時，如單位長度符合範圍，請放行 (RMK00402) . 此客戶有保證 全板形 急峻度 ≦ 0.7% ( ≦ 12 I-UNIT ) (RMK00583) | 訂單:2501EFE030/004 CG1 <生產備註> 事項如下 . 鍍鋅表面不可有鋅痕、壓痕、凹陷、及刮傷 、應變痕等。 (RMK00054) . 此經銷商保證平均厚度在1/2厚度公差內，厚度量測NG時，如單位長度符合範圍，請放行 (RMK00402) . 鍍層 AZ150 (含) 以上 , 鋅花等級 C~E 目標D，避免鋅花晶界明顯後續造成烤漆點狀未塗漆。 (RMK00565) . 此客戶有保證 全板形 急峻度 ≦ 0.7% ( ≦ 12 I-UNIT ) (RMK00583) | 訂單:2501EFE030/004 CG2 <生產備註> 事項如下 . 鍍鋅表面不可有鋅痕、壓痕、凹陷、及刮傷 、應變痕等。 (RMK00054) . 此經銷商保證平均厚度在1/2厚度公差內，厚度量測NG時，如單位長度符合範圍，請放行 (RMK00402) . 鍍層 AZ150 (含) 以上 , 鋅花等級 C~E 目標D，避免鋅花晶界明顯後續造成烤漆點狀未塗漆。 (RMK00565) . 此客戶有保證 全板形 急峻度 ≦ 0.7% ( ≦ 12 I-UNIT ) (RMK00583) | 訂單:2501EFE030/004 CC1 <生產備註> 事項如下 . 正面面漆(20U)及正面總膜厚(25U)要求管制90%以上之膜厚,未達標準降級. (RMK00054) . 若背面面漆(20U)及背面總膜厚(25U)時要求管制90%以上之膜厚,未達標準降級 (RMK00054) . 面漆=18U(90%)~請購基準22U(110%),標準板總膜厚=5+20U(100%面漆). (RMK00054) . 30CM*全寬*留1塊給LAB及1塊給塗料商, (RMK00054) . 【色差】1.1.此客戶對目視色差要求較高,請依限度樣本進行目視色差管制★--->發生過訴賠 (RMK00248) . 【色差】1.2.若針對特殊顏色需特別管理時，請品檢忽略1.1.的規定以特別規定為主 (RMK00248) . 此經銷商保證平均厚度在1/2厚度公差內，厚度量測NG時，如單位長度符合範圍，請放行 (RMK00402) . 【捲取】注意！本單為直立式包裝。禁用STAGGER捲取送包裝！送RCL重處理例外。 (RMK00512) . 此客戶有保證 全板形 急峻度 ≦ 0.7% ( ≦ 12 I-UNIT ) (RMK00583) . 【水痕】因TOP 為YCP 近似深黑色水痕可能嚴重，因此指定CC1生產注意W/Q 使用純水與水量控制 (RMK00588) | 訂單:2501EFE030/004 CC2 <生產備註> 事項如下 . 正面面漆(20U)及正面總膜厚(25U)要求管制90%以上之膜厚,未達標準降級. (RMK00054) . 若背面面漆(20U)及背面總膜厚(25U)時要求管制90%以上之膜厚,未達標準降級 (RMK00054) . 面漆=18U(90%)~請購基準22U(110%),標準板總膜厚=5+20U(100%面漆). (RMK00054) . 30CM*全寬*留1塊給LAB及1塊給塗料商, (RMK00054) . 【色差】1.1.此客戶對目視色差要求較高,請依限度樣本進行目視色差管制★--->發生過訴賠 (RMK00248) . 【色差】1.2.若針對特殊顏色需特別管理時，請品檢忽略1.1.的規定以特別規定為主 (RMK00248) . 此經銷商保證平均厚度在1/2厚度公差內，厚度量測NG時，如單位長度符合範圍，請放行 (RMK00402) . 【捲取】注意！本單為直立式包裝。禁用STAGGER捲取送包裝！送RCL重處理例外。 (RMK00512) . 此客戶有保證 全板形 急峻度 ≦ 0.7% ( ≦ 12 I-UNIT ) (RMK00583) . 【水痕】因TOP 為YCP 近似深黑色水痕可能嚴重，因此指定CC1生產注意W/Q 使用純水與水量控制 (RMK00588) | 訂單:2501EFE030/004 RCL <生產備註> 事項如下 . 【捲取】注意！本單為直立式包裝。禁用STAGGER捲取送包裝！送RCL重處理例外。 (RMK00512) | 訂單:2501EFE030/004 CCPK 無 <生產備註> 事項 | 訂單:2501EFE030/004 CGQC <品檢備註> 事項如下 . 鍍層 AZ150 (含) 以上 , 鋅花等級 C~E 目標D，避免鋅花晶界明顯後續造成烤漆點狀未塗漆。 (RMK00565) | 訂單:2501EFE030/004 CCQC <品檢備註> 事項如下 . 【色差】1.1.此客戶對目視色差要求較高,請依限度樣本進行目視色差管制★--->發生過訴賠 (RMK00248) . 【色差】1.2.若針對特殊顏色需特別管理時，請品檢忽略1.1.的規定以特別規定為主 (RMK00248) . 【捲取】注意！本單為直立式包裝。禁用STAGGER捲取送包裝！送RCL重處理例外。 (RMK00512) . 【水痕】因TOP 為YCP 近似深黑色水痕可能嚴重，因此指定CC1生產注意W/Q 使用純水與水量控制 (RMK00588) | 訂單:2501EFE030/004 TOL 無 <生產備註> 事項 |  | 訂單 2501EFE030/004 修改記錄如下: 20241125 11:46:30 (06023) 退火碼: >> H2, 用途碼: >> COG007, 背面標示: >> S000, 訂單背面顏色(五碼): >> BW73Z, 背面漆膜厚: >> NOM, 背面漆塗漆型式幾塗幾烤: >> 2, 鉻酸鹽: >> Z, 訂單厚度: >> 0.015, 訂單重: >> 40, 重量容許率(下限): >> 10, 重量容許率(上限): >> 10, 訂單寬度: >> 41, 鍍製方式: >> AC, 鋼捲內徑: >> 508, 鋼捲下限重: >> 3, 鋼捲上限重: >> 4.5, 壓花條件碼: >> -, 表面花紋: >> R, 綠色識別碼: >> -, 印刷輥號: >> -, 產品代碼: >> PPGL, 皮膜碼: >> -, 單位別: >> I, 油品種類: >> Z, 塗油量: >> Z, 包裝代碼: >> E0 , 保護膜碼: >> -, 客戶試片取樣型式: >> -, 調質碼: >> S, 套筒碼: >> P , 規格: >> A792SSGR80, 製造標準: >> ASTM, 表面處理劑種類: >> Z, 表面處理劑塗佈量: >> Z, 伸長率測試: >> N, 硬度測試碼: >> N, 抗拉強度測試: >> N, 降伏強度測試: >> N, 厚度變異: >> 0, 訂單正面顏色(五碼): >> SYT9P, 正面漆膜厚: >> 25, 正面漆塗漆型式幾塗幾烤: >> 2, 修邊碼: >> Y, 重量碼: >> AW, 鋼捲捲向: >> O, 鍍層碼: >> AZ50, | F:保證1/2 ASTM 厚度公差
PPGL | 2501EFE030/005 |  | 1. 製造標準為MS、ASTM或銷新加坡之訂單，若無技術指定優先用料，請優先使用國內料，勿使用ANFEN (OFP00406)-{.不符.} | 1. 製造標準為MS、ASTM或銷新加坡之訂單，若無技術指定優先用料，請優先使用國內料，勿使用ANFEN (OFP00406)-{.不符.} 2. 【提醒】！本單為直立式包裝，嚴禁鍍鋅或烤漆後以STAGGER捲取 (OFP00451)-{.不符.} 3. 此經銷商有簽訂1/2厚度公差保證(無厚度變異),請調整冷軋與鍍鋅厚度公差管制範圍. 保證 ASTM 厚度公差 (OFP00180)-{.不符.} | 訂單:2501EFE030/005 CPL <生產備註> 事項如下 . 除HGI/ HGL 訂單邊緣不噴油. 其餘皆側緣噴油 (RMK00285) | 訂單:2501EFE030/005 CR1 <生產備註> 事項如下 . 此經銷商保證平均厚度在1/2厚度公差內，厚度量測NG時，如單位長度符合範圍，請放行 (RMK00402) . 此客戶有保證 全板形 急峻度 ≦ 0.7% ( ≦ 12 I-UNIT ) (RMK00583) | 訂單:2501EFE030/005 CR2 <生產備註> 事項如下 . 此經銷商保證平均厚度在1/2厚度公差內，厚度量測NG時，如單位長度符合範圍，請放行 (RMK00402) . 此客戶有保證 全板形 急峻度 ≦ 0.7% ( ≦ 12 I-UNIT ) (RMK00583) | 訂單:2501EFE030/005 CG1 <生產備註> 事項如下 . 此經銷商保證平均厚度在1/2厚度公差內，厚度量測NG時，如單位長度符合範圍，請放行 (RMK00402) . 鍍層 AZ150 (含) 以上 , 鋅花等級 C~E 目標D，避免鋅花晶界明顯後續造成烤漆點狀未塗漆。 (RMK00565) . 此客戶有保證 全板形 急峻度 ≦ 0.7% ( ≦ 12 I-UNIT ) (RMK00583) | 訂單:2501EFE030/005 CG2 <生產備註> 事項如下 . 此經銷商保證平均厚度在1/2厚度公差內，厚度量測NG時，如單位長度符合範圍，請放行 (RMK00402) . 鍍層 AZ150 (含) 以上 , 鋅花等級 C~E 目標D，避免鋅花晶界明顯後續造成烤漆點狀未塗漆。 (RMK00565) . 此客戶有保證 全板形 急峻度 ≦ 0.7% ( ≦ 12 I-UNIT ) (RMK00583) | 訂單:2501EFE030/005 CC1 <生產備註> 事項如下 . 【色差】1.1.此客戶對目視色差要求較高,請依限度樣本進行目視色差管制★--->發生過訴賠 (RMK00248) . 【色差】1.2.若針對特殊顏色需特別管理時，請品檢忽略1.1.的規定以特別規定為主 (RMK00248) . 此經銷商保證平均厚度在1/2厚度公差內，厚度量測NG時，如單位長度符合範圍，請放行 (RMK00402) . 【捲取】注意！本單為直立式包裝。禁用STAGGER捲取送包裝！送RCL重處理例外。 (RMK00512) . 此客戶有保證 全板形 急峻度 ≦ 0.7% ( ≦ 12 I-UNIT ) (RMK00583) | 訂單:2501EFE030/005 CC2 <生產備註> 事項如下 . 【色差】1.1.此客戶對目視色差要求較高,請依限度樣本進行目視色差管制★--->發生過訴賠 (RMK00248) . 【色差】1.2.若針對特殊顏色需特別管理時，請品檢忽略1.1.的規定以特別規定為主 (RMK00248) . 此經銷商保證平均厚度在1/2厚度公差內，厚度量測NG時，如單位長度符合範圍，請放行 (RMK00402) . 【捲取】注意！本單為直立式包裝。禁用STAGGER捲取送包裝！送RCL重處理例外。 (RMK00512) . 此客戶有保證 全板形 急峻度 ≦ 0.7% ( ≦ 12 I-UNIT ) (RMK00583) | 訂單:2501EFE030/005 RCL <生產備註> 事項如下 . 【捲取】注意！本單為直立式包裝。禁用STAGGER捲取送包裝！送RCL重處理例外。 (RMK00512) | 訂單:2501EFE030/005 CCPK 無 <生產備註> 事項 | 訂單:2501EFE030/005 CGQC <品檢備註> 事項如下 . 鍍層 AZ150 (含) 以上 , 鋅花等級 C~E 目標D，避免鋅花晶界明顯後續造成烤漆點狀未塗漆。 (RMK00565) | 訂單:2501EFE030/005 CCQC <品檢備註> 事項如下 . 【色差】1.1.此客戶對目視色差要求較高,請依限度樣本進行目視色差管制★--->發生過訴賠 (RMK00248) . 【色差】1.2.若針對特殊顏色需特別管理時，請品檢忽略1.1.的規定以特別規定為主 (RMK00248) . 【捲取】注意！本單為直立式包裝。禁用STAGGER捲取送包裝！送RCL重處理例外。 (RMK00512) | 訂單:2501EFE030/005 TOL 無 <生產備註> 事項 |  | 訂單 2501EFE030/005 修改記錄如下: 20241125 11:46:38 (06023) 退火碼: >> H2, 用途碼: >> COA001, 背面標示: >> S000, 訂單背面顏色(五碼): >> BW73Z, 背面漆膜厚: >> NOM, 背面漆塗漆型式幾塗幾烤: >> 2, 鉻酸鹽: >> Z, 訂單厚度: >> 0.015, 訂單重: >> 40, 重量容許率(下限): >> 10, 重量容許率(上限): >> 10, 訂單寬度: >> 41, 鍍製方式: >> AC, 鋼捲內徑: >> 508, 鋼捲下限重: >> 3, 鋼捲上限重: >> 4.5, 壓花條件碼: >> -, 表面花紋: >> R, 綠色識別碼: >> -, 印刷輥號: >> -, 產品代碼: >> PPGL, 皮膜碼: >> -, 單位別: >> I, 油品種類: >> Z, 塗油量: >> Z, 包裝代碼: >> E0 , 保護膜碼: >> -, 客戶試片取樣型式: >> -, 調質碼: >> S, 套筒碼: >> P , 規格: >> A792SSGR80, 製造標準: >> ASTM, 表面處理劑種類: >> Z, 表面處理劑塗佈量: >> Z, 伸長率測試: >> N, 硬度測試碼: >> N, 抗拉強度測試: >> N, 降伏強度測試: >> N, 厚度變異: >> 0, 訂單正面顏色(五碼): >> SR456, 正面漆膜厚: >> 25, 正面漆塗漆型式幾塗幾烤: >> 2, 修邊碼: >> Y, 重量碼: >> AW, 鋼捲捲向: >> O, 鍍層碼: >> AZ50, | F:保證1/2 ASTM 厚度公差
PPGL | 2501EFE030/006 |  | 1. 製造標準為MS、ASTM或銷新加坡之訂單，若無技術指定優先用料，請優先使用國內料，勿使用ANFEN (OFP00406)-{.不符.} | 1. 製造標準為MS、ASTM或銷新加坡之訂單，若無技術指定優先用料，請優先使用國內料，勿使用ANFEN (OFP00406)-{.不符.} 2. 【提醒】！本單為直立式包裝，嚴禁鍍鋅或烤漆後以STAGGER捲取 (OFP00451)-{.不符.} 3. ※超耐候一系列用途要確認是否有英制公差需求，有英制公差需求時選配碼用ON027※ (OFP00680)-{.不符.} 4. 此經銷商有簽訂1/2厚度公差保證(無厚度變異),請調整冷軋與鍍鋅厚度公差管制範圍. 保證 ASTM 厚度公差 (OFP00180)-{.不符.} | 訂單:2501EFE030/006 CPL <生產備註> 事項如下 . 除HGI/ HGL 訂單邊緣不噴油. 其餘皆側緣噴油 (RMK00285) | 訂單:2501EFE030/006 CR1 <生產備註> 事項如下 . 此經銷商保證平均厚度在1/2厚度公差內，厚度量測NG時，如單位長度符合範圍，請放行 (RMK00402) . 此客戶有保證 全板形 急峻度 ≦ 0.7% ( ≦ 12 I-UNIT ) (RMK00583) | 訂單:2501EFE030/006 CR2 <生產備註> 事項如下 . 此經銷商保證平均厚度在1/2厚度公差內，厚度量測NG時，如單位長度符合範圍，請放行 (RMK00402) . 此客戶有保證 全板形 急峻度 ≦ 0.7% ( ≦ 12 I-UNIT ) (RMK00583) | 訂單:2501EFE030/006 CG1 <生產備註> 事項如下 . 鍍鋅表面不可有鋅痕、壓痕、凹陷、及刮傷 、應變痕等。 (RMK00054) . 此經銷商保證平均厚度在1/2厚度公差內，厚度量測NG時，如單位長度符合範圍，請放行 (RMK00402) . 鍍層 AZ150 (含) 以上 , 鋅花等級 C~E 目標D，避免鋅花晶界明顯後續造成烤漆點狀未塗漆。 (RMK00565) . 此客戶有保證 全板形 急峻度 ≦ 0.7% ( ≦ 12 I-UNIT ) (RMK00583) | 訂單:2501EFE030/006 CG2 <生產備註> 事項如下 . 鍍鋅表面不可有鋅痕、壓痕、凹陷、及刮傷 、應變痕等。 (RMK00054) . 此經銷商保證平均厚度在1/2厚度公差內，厚度量測NG時，如單位長度符合範圍，請放行 (RMK00402) . 鍍層 AZ150 (含) 以上 , 鋅花等級 C~E 目標D，避免鋅花晶界明顯後續造成烤漆點狀未塗漆。 (RMK00565) . 此客戶有保證 全板形 急峻度 ≦ 0.7% ( ≦ 12 I-UNIT ) (RMK00583) | 訂單:2501EFE030/006 CC1 <生產備註> 事項如下 . 正面面漆(20U)及正面總膜厚(25U)要求管制90%以上之膜厚,未達標準降級. (RMK00054) . 若背面面漆(20U)及背面總膜厚(25U)時要求管制90%以上之膜厚,未達標準降級 (RMK00054) . 面漆=18U(90%)~請購基準22U(110%),標準板總膜厚=5+20U(100%面漆). (RMK00054) . 30CM*全寬*留1塊給LAB及1塊給塗料商, (RMK00054) . 【色差】1.1.此客戶對目視色差要求較高,請依限度樣本進行目視色差管制★--->發生過訴賠 (RMK00248) . 【色差】1.2.若針對特殊顏色需特別管理時，請品檢忽略1.1.的規定以特別規定為主 (RMK00248) . 此經銷商保證平均厚度在1/2厚度公差內，厚度量測NG時，如單位長度符合範圍，請放行 (RMK00402) . 【捲取】注意！本單為直立式包裝。禁用STAGGER捲取送包裝！送RCL重處理例外。 (RMK00512) . 此客戶有保證 全板形 急峻度 ≦ 0.7% ( ≦ 12 I-UNIT ) (RMK00583) | 訂單:2501EFE030/006 CC2 <生產備註> 事項如下 . 正面面漆(20U)及正面總膜厚(25U)要求管制90%以上之膜厚,未達標準降級. (RMK00054) . 若背面面漆(20U)及背面總膜厚(25U)時要求管制90%以上之膜厚,未達標準降級 (RMK00054) . 面漆=18U(90%)~請購基準22U(110%),標準板總膜厚=5+20U(100%面漆). (RMK00054) . 30CM*全寬*留1塊給LAB及1塊給塗料商, (RMK00054) . 【色差】1.1.此客戶對目視色差要求較高,請依限度樣本進行目視色差管制★--->發生過訴賠 (RMK00248) . 【色差】1.2.若針對特殊顏色需特別管理時，請品檢忽略1.1.的規定以特別規定為主 (RMK00248) . 此經銷商保證平均厚度在1/2厚度公差內，厚度量測NG時，如單位長度符合範圍，請放行 (RMK00402) . 【捲取】注意！本單為直立式包裝。禁用STAGGER捲取送包裝！送RCL重處理例外。 (RMK00512) . 此客戶有保證 全板形 急峻度 ≦ 0.7% ( ≦ 12 I-UNIT ) (RMK00583) | 訂單:2501EFE030/006 RCL <生產備註> 事項如下 . 【捲取】注意！本單為直立式包裝。禁用STAGGER捲取送包裝！送RCL重處理例外。 (RMK00512) | 訂單:2501EFE030/006 CCPK 無 <生產備註> 事項 | 訂單:2501EFE030/006 CGQC <品檢備註> 事項如下 . 鍍層 AZ150 (含) 以上 , 鋅花等級 C~E 目標D，避免鋅花晶界明顯後續造成烤漆點狀未塗漆。 (RMK00565) | 訂單:2501EFE030/006 CCQC <品檢備註> 事項如下 . 【色差】1.1.此客戶對目視色差要求較高,請依限度樣本進行目視色差管制★--->發生過訴賠 (RMK00248) . 【色差】1.2.若針對特殊顏色需特別管理時，請品檢忽略1.1.的規定以特別規定為主 (RMK00248) . 【捲取】注意！本單為直立式包裝。禁用STAGGER捲取送包裝！送RCL重處理例外。 (RMK00512) | 訂單:2501EFE030/006 TOL 無 <生產備註> 事項 |  | 訂單 2501EFE030/006 修改記錄如下: 20241125 11:46:45 (06023) 退火碼: >> H2, 用途碼: >> COG003, 背面標示: >> S000, 訂單背面顏色(五碼): >> BW73Z, 背面漆膜厚: >> NOM, 背面漆塗漆型式幾塗幾烤: >> 2, 鉻酸鹽: >> Z, 訂單厚度: >> 0.015, 訂單重: >> 40, 重量容許率(下限): >> 10, 重量容許率(上限): >> 10, 訂單寬度: >> 41, 鍍製方式: >> AC, 鋼捲內徑: >> 508, 鋼捲下限重: >> 3, 鋼捲上限重: >> 4.5, 壓花條件碼: >> -, 表面花紋: >> R, 綠色識別碼: >> -, 印刷輥號: >> -, 產品代碼: >> PPGL, 皮膜碼: >> -, 單位別: >> I, 油品種類: >> Z, 塗油量: >> Z, 包裝代碼: >> E0 , 保護膜碼: >> -, 客戶試片取樣型式: >> -, 調質碼: >> S, 套筒碼: >> P , 規格: >> A792SSGR80, 製造標準: >> ASTM, 表面處理劑種類: >> Z, 表面處理劑塗佈量: >> Z, 伸長率測試: >> N, 硬度測試碼: >> N, 抗拉強度測試: >> N, 降伏強度測試: >> N, 厚度變異: >> 0, 訂單正面顏色(五碼): >> SLH37, 正面漆膜厚: >> 25, 正面漆塗漆型式幾塗幾烤: >> 2, 修邊碼: >> Y, 重量碼: >> AW, 鋼捲捲向: >> O, 鍍層碼: >> AZ50, | F:保證1/2 ASTM 厚度公差
PPGL | 2501EFE030/007 |  | 1. 製造標準為MS、ASTM或銷新加坡之訂單，若無技術指定優先用料，請優先使用國內料，勿使用ANFEN (OFP00406)-{.不符.} | 1. 製造標準為MS、ASTM或銷新加坡之訂單，若無技術指定優先用料，請優先使用國內料，勿使用ANFEN (OFP00406)-{.不符.} 2. 【提醒】！本單為直立式包裝，嚴禁鍍鋅或烤漆後以STAGGER捲取 (OFP00451)-{.不符.} 3. 此經銷商有簽訂1/2厚度公差保證(無厚度變異),請調整冷軋與鍍鋅厚度公差管制範圍. 保證 ASTM 厚度公差 (OFP00180)-{.不符.} | 訂單:2501EFE030/007 CPL <生產備註> 事項如下 . 除HGI/ HGL 訂單邊緣不噴油. 其餘皆側緣噴油 (RMK00285) | 訂單:2501EFE030/007 CR1 <生產備註> 事項如下 . 此經銷商保證平均厚度在1/2厚度公差內，厚度量測NG時，如單位長度符合範圍，請放行 (RMK00402) . 此客戶有保證 全板形 急峻度 ≦ 0.7% ( ≦ 12 I-UNIT ) (RMK00583) | 訂單:2501EFE030/007 CR2 <生產備註> 事項如下 . 此經銷商保證平均厚度在1/2厚度公差內，厚度量測NG時，如單位長度符合範圍，請放行 (RMK00402) . 此客戶有保證 全板形 急峻度 ≦ 0.7% ( ≦ 12 I-UNIT ) (RMK00583) | 訂單:2501EFE030/007 CG1 <生產備註> 事項如下 . 此經銷商保證平均厚度在1/2厚度公差內，厚度量測NG時，如單位長度符合範圍，請放行 (RMK00402) . 鍍層 AZ150 (含) 以上 , 鋅花等級 C~E 目標D，避免鋅花晶界明顯後續造成烤漆點狀未塗漆。 (RMK00565) . 此客戶有保證 全板形 急峻度 ≦ 0.7% ( ≦ 12 I-UNIT ) (RMK00583) | 訂單:2501EFE030/007 CG2 <生產備註> 事項如下 . 此經銷商保證平均厚度在1/2厚度公差內，厚度量測NG時，如單位長度符合範圍，請放行 (RMK00402) . 鍍層 AZ150 (含) 以上 , 鋅花等級 C~E 目標D，避免鋅花晶界明顯後續造成烤漆點狀未塗漆。 (RMK00565) . 此客戶有保證 全板形 急峻度 ≦ 0.7% ( ≦ 12 I-UNIT ) (RMK00583) | 訂單:2501EFE030/007 CC1 <生產備註> 事項如下 . 請品檢務必遵守 30CM*全寬*留1塊給LAB及1塊給塗料商，若背面非"B"字頭則各留2片 (RMK00105) . 品檢人員於LAB試片上註記測試物性耐久及曝曬 (RMK00105) . 【色差】1.1.此客戶對目視色差要求較高,請依限度樣本進行目視色差管制★--->發生過訴賠 (RMK00248) . 【色差】1.2.若針對特殊顏色需特別管理時，請品檢忽略1.1.的規定以特別規定為主 (RMK00248) . 此經銷商保證平均厚度在1/2厚度公差內，厚度量測NG時，如單位長度符合範圍，請放行 (RMK00402) . 【捲取】注意！本單為直立式包裝。禁用STAGGER捲取送包裝！送RCL重處理例外。 (RMK00512) . 此客戶有保證 全板形 急峻度 ≦ 0.7% ( ≦ 12 I-UNIT ) (RMK00583) | 訂單:2501EFE030/007 CC2 <生產備註> 事項如下 . 請品檢務必遵守 30CM*全寬*留1塊給LAB及1塊給塗料商，若背面非"B"字頭則各留2片 (RMK00105) . 品檢人員於LAB試片上註記測試物性耐久及曝曬 (RMK00105) . 【色差】1.1.此客戶對目視色差要求較高,請依限度樣本進行目視色差管制★--->發生過訴賠 (RMK00248) . 【色差】1.2.若針對特殊顏色需特別管理時，請品檢忽略1.1.的規定以特別規定為主 (RMK00248) . 此經銷商保證平均厚度在1/2厚度公差內，厚度量測NG時，如單位長度符合範圍，請放行 (RMK00402) . 【捲取】注意！本單為直立式包裝。禁用STAGGER捲取送包裝！送RCL重處理例外。 (RMK00512) . 此客戶有保證 全板形 急峻度 ≦ 0.7% ( ≦ 12 I-UNIT ) (RMK00583) | 訂單:2501EFE030/007 RCL <生產備註> 事項如下 . 【捲取】注意！本單為直立式包裝。禁用STAGGER捲取送包裝！送RCL重處理例外。 (RMK00512) | 訂單:2501EFE030/007 CCPK 無 <生產備註> 事項 | 訂單:2501EFE030/007 CGQC <品檢備註> 事項如下 . 鍍層 AZ150 (含) 以上 , 鋅花等級 C~E 目標D，避免鋅花晶界明顯後續造成烤漆點狀未塗漆。 (RMK00565) | 訂單:2501EFE030/007 CCQC <品檢備註> 事項如下 . 請品檢務必遵守 30CM*全寬*留1塊給LAB及1塊給塗料商，若背面非"B"字頭則各留2片 (RMK00105) . 【色差】1.1.此客戶對目視色差要求較高,請依限度樣本進行目視色差管制★--->發生過訴賠 (RMK00248) . 【色差】1.2.若針對特殊顏色需特別管理時，請品檢忽略1.1.的規定以特別規定為主 (RMK00248) . 【捲取】注意！本單為直立式包裝。禁用STAGGER捲取送包裝！送RCL重處理例外。 (RMK00512) | 訂單:2501EFE030/007 TOL 無 <生產備註> 事項 |  | 訂單 2501EFE030/007 修改記錄如下: 20241125 11:46:52 (06023) 退火碼: >> H2, 用途碼: >> COG001, 背面標示: >> S000, 訂單背面顏色(五碼): >> BW73Z, 背面漆膜厚: >> NOM, 背面漆塗漆型式幾塗幾烤: >> 2, 鉻酸鹽: >> Z, 訂單厚度: >> 0.015, 訂單重: >> 20, 重量容許率(下限): >> 10, 重量容許率(上限): >> 10, 訂單寬度: >> 41, 鍍製方式: >> AC, 鋼捲內徑: >> 508, 鋼捲下限重: >> 3, 鋼捲上限重: >> 4.5, 壓花條件碼: >> -, 表面花紋: >> R, 綠色識別碼: >> -, 印刷輥號: >> -, 產品代碼: >> PPGL, 皮膜碼: >> -, 單位別: >> I, 油品種類: >> Z, 塗油量: >> Z, 包裝代碼: >> E0 , 保護膜碼: >> -, 客戶試片取樣型式: >> -, 調質碼: >> S, 套筒碼: >> P , 規格: >> A792SSGR80, 製造標準: >> ASTM, 表面處理劑種類: >> Z, 表面處理劑塗佈量: >> Z, 伸長率測試: >> N, 硬度測試碼: >> N, 抗拉強度測試: >> N, 降伏強度測試: >> N, 訂單正面顏色(五碼): >> SL340, 正面漆膜厚: >> 25, 正面漆塗漆型式幾塗幾烤: >> 2, 修邊碼: >> Y, 重量碼: >> AW, 鋼捲捲向: >> O, 鍍層碼: >> AZ50, | F:保證1/2 ASTM 厚度公差
PPGL | 2501EFE030/008 |  | 1. 製造標準為MS、ASTM或銷新加坡之訂單，若無技術指定優先用料，請優先使用國內料，勿使用ANFEN (OFP00406)-{.不符.} | 1. 製造標準為MS、ASTM或銷新加坡之訂單，若無技術指定優先用料，請優先使用國內料，勿使用ANFEN (OFP00406)-{.不符.} 2. 【提醒】！本單為直立式包裝，嚴禁鍍鋅或烤漆後以STAGGER捲取 (OFP00451)-{.不符.} 3. ※超耐候一系列用途要確認是否有英制公差需求，有英制公差需求時選配碼用ON027※ (OFP00680)-{.不符.} 4. 此經銷商有簽訂1/2厚度公差保證(無厚度變異),請調整冷軋與鍍鋅厚度公差管制範圍. 保證 ASTM 厚度公差 (OFP00180)-{.不符.} | 訂單:2501EFE030/008 CPL <生產備註> 事項如下 . 除HGI/ HGL 訂單邊緣不噴油. 其餘皆側緣噴油 (RMK00285) | 訂單:2501EFE030/008 CR1 <生產備註> 事項如下 . 此經銷商保證平均厚度在1/2厚度公差內，厚度量測NG時，如單位長度符合範圍，請放行 (RMK00402) . 此客戶有保證 全板形 急峻度 ≦ 0.7% ( ≦ 12 I-UNIT ) (RMK00583) | 訂單:2501EFE030/008 CR2 <生產備註> 事項如下 . 此經銷商保證平均厚度在1/2厚度公差內，厚度量測NG時，如單位長度符合範圍，請放行 (RMK00402) . 此客戶有保證 全板形 急峻度 ≦ 0.7% ( ≦ 12 I-UNIT ) (RMK00583) | 訂單:2501EFE030/008 CG1 <生產備註> 事項如下 . 鍍鋅表面不可有鋅痕、壓痕、凹陷、及刮傷 、應變痕等。 (RMK00054) . 此經銷商保證平均厚度在1/2厚度公差內，厚度量測NG時，如單位長度符合範圍，請放行 (RMK00402) . 此客戶有保證 全板形 急峻度 ≦ 0.7% ( ≦ 12 I-UNIT ) (RMK00583) | 訂單:2501EFE030/008 CG2 <生產備註> 事項如下 . 鍍鋅表面不可有鋅痕、壓痕、凹陷、及刮傷 、應變痕等。 (RMK00054) . 此經銷商保證平均厚度在1/2厚度公差內，厚度量測NG時，如單位長度符合範圍，請放行 (RMK00402) . 此客戶有保證 全板形 急峻度 ≦ 0.7% ( ≦ 12 I-UNIT ) (RMK00583) | 訂單:2501EFE030/008 CC1 <生產備註> 事項如下 . 正面面漆(20U)及正面總膜厚(25U)要求管制90%以上之膜厚,未達標準降級. (RMK00054) . 若背面面漆(20U)及背面總膜厚(25U)時要求管制90%以上之膜厚,未達標準降級 (RMK00054) . 面漆=18U(90%)~請購基準22U(110%),標準板總膜厚=5+20U(100%面漆). (RMK00054) . 30CM*全寬*留1塊給LAB及1塊給塗料商, (RMK00054) . 【色差】1.1.此客戶對目視色差要求較高,請依限度樣本進行目視色差管制★--->發生過訴賠 (RMK00248) . 【色差】1.2.若針對特殊顏色需特別管理時，請品檢忽略1.1.的規定以特別規定為主 (RMK00248) . 此經銷商保證平均厚度在1/2厚度公差內，厚度量測NG時，如單位長度符合範圍，請放行 (RMK00402) . 【捲取】注意！本單為直立式包裝。禁用STAGGER捲取送包裝！送RCL重處理例外。 (RMK00512) . 此客戶有保證 全板形 急峻度 ≦ 0.7% ( ≦ 12 I-UNIT ) (RMK00583) . 【水痕】因TOP 為YCP 近似深黑色水痕可能嚴重，因此指定CC1生產注意W/Q 使用純水與水量控制 (RMK00588) | 訂單:2501EFE030/008 CC2 <生產備註> 事項如下 . 正面面漆(20U)及正面總膜厚(25U)要求管制90%以上之膜厚,未達標準降級. (RMK00054) . 若背面面漆(20U)及背面總膜厚(25U)時要求管制90%以上之膜厚,未達標準降級 (RMK00054) . 面漆=18U(90%)~請購基準22U(110%),標準板總膜厚=5+20U(100%面漆). (RMK00054) . 30CM*全寬*留1塊給LAB及1塊給塗料商, (RMK00054) . 【色差】1.1.此客戶對目視色差要求較高,請依限度樣本進行目視色差管制★--->發生過訴賠 (RMK00248) . 【色差】1.2.若針對特殊顏色需特別管理時，請品檢忽略1.1.的規定以特別規定為主 (RMK00248) . 此經銷商保證平均厚度在1/2厚度公差內，厚度量測NG時，如單位長度符合範圍，請放行 (RMK00402) . 【捲取】注意！本單為直立式包裝。禁用STAGGER捲取送包裝！送RCL重處理例外。 (RMK00512) . 此客戶有保證 全板形 急峻度 ≦ 0.7% ( ≦ 12 I-UNIT ) (RMK00583) . 【水痕】因TOP 為YCP 近似深黑色水痕可能嚴重，因此指定CC1生產注意W/Q 使用純水與水量控制 (RMK00588) | 訂單:2501EFE030/008 RCL <生產備註> 事項如下 . 【捲取】注意！本單為直立式包裝。禁用STAGGER捲取送包裝！送RCL重處理例外。 (RMK00512) | 訂單:2501EFE030/008 CCPK 無 <生產備註> 事項 | 訂單:2501EFE030/008 CGQC 無 <品檢備註> 事項 | 訂單:2501EFE030/008 CCQC <品檢備註> 事項如下 . 【色差】1.1.此客戶對目視色差要求較高,請依限度樣本進行目視色差管制★--->發生過訴賠 (RMK00248) . 【色差】1.2.若針對特殊顏色需特別管理時，請品檢忽略1.1.的規定以特別規定為主 (RMK00248) . 【捲取】注意！本單為直立式包裝。禁用STAGGER捲取送包裝！送RCL重處理例外。 (RMK00512) . 【水痕】因TOP 為YCP 近似深黑色水痕可能嚴重，因此指定CC1生產注意W/Q 使用純水與水量控制 (RMK00588) | 訂單:2501EFE030/008 TOL 無 <生產備註> 事項 |  | 訂單 2501EFE030/008 修改記錄如下: 20241125 11:46:59 (06023) 退火碼: >> S1, 用途碼: >> COG007, 背面標示: >> S000, 訂單背面顏色(五碼): >> BW73Z, 背面漆膜厚: >> NOM, 背面漆塗漆型式幾塗幾烤: >> 2, 鉻酸鹽: >> Z, 訂單厚度: >> 0.015, 訂單重: >> 40, 重量容許率(下限): >> 10, 重量容許率(上限): >> 10, 訂單寬度: >> 36, 鍍製方式: >> AC, 鋼捲內徑: >> 508, 鋼捲下限重: >> 3, 鋼捲上限重: >> 4.5, 壓花條件碼: >> -, 表面花紋: >> R, 綠色識別碼: >> -, 印刷輥號: >> -, 產品代碼: >> PPGL, 皮膜碼: >> -, 單位別: >> I, 油品種類: >> Z, 塗油量: >> Z, 包裝代碼: >> E0 , 保護膜碼: >> -, 客戶試片取樣型式: >> -, 調質碼: >> S, 套筒碼: >> P , 規格: >> A792SSGR33, 製造標準: >> ASTM, 表面處理劑種類: >> Z, 表面處理劑塗佈量: >> Z, 伸長率測試: >> N, 硬度測試碼: >> N, 抗拉強度測試: >> N, 降伏強度測試: >> N, 厚度變異: >> 0, 訂單正面顏色(五碼): >> SYT9P, 正面漆膜厚: >> 25, 正面漆塗漆型式幾塗幾烤: >> 2, 修邊碼: >> Y, 重量碼: >> AW, 鋼捲捲向: >> O, 鍍層碼: >> AZ50, | F:保證1/2 ASTM 厚度公差
PPGL | 2501EFE030/009 |  | 1. 製造標準為MS、ASTM或銷新加坡之訂單，若無技術指定優先用料，請優先使用國內料，勿使用ANFEN (OFP00406)-{.不符.} | 1. 製造標準為MS、ASTM或銷新加坡之訂單，若無技術指定優先用料，請優先使用國內料，勿使用ANFEN (OFP00406)-{.不符.} 2. 【提醒】！本單為直立式包裝，嚴禁鍍鋅或烤漆後以STAGGER捲取 (OFP00451)-{.不符.} 3. ※超耐候一系列用途要確認是否有英制公差需求，有英制公差需求時選配碼用ON027※ (OFP00680)-{.不符.} 4. 此經銷商有簽訂1/2厚度公差保證(無厚度變異),請調整冷軋與鍍鋅厚度公差管制範圍. 保證 ASTM 厚度公差 (OFP00180)-{.不符.} | 訂單:2501EFE030/009 CPL <生產備註> 事項如下 . 除HGI/ HGL 訂單邊緣不噴油. 其餘皆側緣噴油 (RMK00285) | 訂單:2501EFE030/009 CR1 <生產備註> 事項如下 . 此經銷商保證平均厚度在1/2厚度公差內，厚度量測NG時，如單位長度符合範圍，請放行 (RMK00402) . 此客戶有保證 全板形 急峻度 ≦ 0.7% ( ≦ 12 I-UNIT ) (RMK00583) | 訂單:2501EFE030/009 CR2 <生產備註> 事項如下 . 此經銷商保證平均厚度在1/2厚度公差內，厚度量測NG時，如單位長度符合範圍，請放行 (RMK00402) . 此客戶有保證 全板形 急峻度 ≦ 0.7% ( ≦ 12 I-UNIT ) (RMK00583) | 訂單:2501EFE030/009 CG1 <生產備註> 事項如下 . 鍍鋅表面不可有鋅痕、壓痕、凹陷、及刮傷 、應變痕等。 (RMK00054) . 此經銷商保證平均厚度在1/2厚度公差內，厚度量測NG時，如單位長度符合範圍，請放行 (RMK00402) . 此客戶有保證 全板形 急峻度 ≦ 0.7% ( ≦ 12 I-UNIT ) (RMK00583) | 訂單:2501EFE030/009 CG2 <生產備註> 事項如下 . 鍍鋅表面不可有鋅痕、壓痕、凹陷、及刮傷 、應變痕等。 (RMK00054) . 此經銷商保證平均厚度在1/2厚度公差內，厚度量測NG時，如單位長度符合範圍，請放行 (RMK00402) . 此客戶有保證 全板形 急峻度 ≦ 0.7% ( ≦ 12 I-UNIT ) (RMK00583) | 訂單:2501EFE030/009 CC1 <生產備註> 事項如下 . 正面面漆(20U)及正面總膜厚(25U)要求管制90%以上之膜厚,未達標準降級. (RMK00054) . 若背面面漆(20U)及背面總膜厚(25U)時要求管制90%以上之膜厚,未達標準降級 (RMK00054) . 面漆=18U(90%)~請購基準22U(110%),標準板總膜厚=5+20U(100%面漆). (RMK00054) . 30CM*全寬*留1塊給LAB及1塊給塗料商, (RMK00054) . 【色差】1.1.此客戶對目視色差要求較高,請依限度樣本進行目視色差管制★--->發生過訴賠 (RMK00248) . 【色差】1.2.若針對特殊顏色需特別管理時，請品檢忽略1.1.的規定以特別規定為主 (RMK00248) . 此經銷商保證平均厚度在1/2厚度公差內，厚度量測NG時，如單位長度符合範圍，請放行 (RMK00402) . 【捲取】注意！本單為直立式包裝。禁用STAGGER捲取送包裝！送RCL重處理例外。 (RMK00512) . 此客戶有保證 全板形 急峻度 ≦ 0.7% ( ≦ 12 I-UNIT ) (RMK00583) | 訂單:2501EFE030/009 CC2 <生產備註> 事項如下 . 正面面漆(20U)及正面總膜厚(25U)要求管制90%以上之膜厚,未達標準降級. (RMK00054) . 若背面面漆(20U)及背面總膜厚(25U)時要求管制90%以上之膜厚,未達標準降級 (RMK00054) . 面漆=18U(90%)~請購基準22U(110%),標準板總膜厚=5+20U(100%面漆). (RMK00054) . 30CM*全寬*留1塊給LAB及1塊給塗料商, (RMK00054) . 【色差】1.1.此客戶對目視色差要求較高,請依限度樣本進行目視色差管制★--->發生過訴賠 (RMK00248) . 【色差】1.2.若針對特殊顏色需特別管理時，請品檢忽略1.1.的規定以特別規定為主 (RMK00248) . 此經銷商保證平均厚度在1/2厚度公差內，厚度量測NG時，如單位長度符合範圍，請放行 (RMK00402) . 【捲取】注意！本單為直立式包裝。禁用STAGGER捲取送包裝！送RCL重處理例外。 (RMK00512) . 此客戶有保證 全板形 急峻度 ≦ 0.7% ( ≦ 12 I-UNIT ) (RMK00583) | 訂單:2501EFE030/009 RCL <生產備註> 事項如下 . 【捲取】注意！本單為直立式包裝。禁用STAGGER捲取送包裝！送RCL重處理例外。 (RMK00512) | 訂單:2501EFE030/009 CCPK 無 <生產備註> 事項 | 訂單:2501EFE030/009 CGQC 無 <品檢備註> 事項 | 訂單:2501EFE030/009 CCQC <品檢備註> 事項如下 . 【色差】1.1.此客戶對目視色差要求較高,請依限度樣本進行目視色差管制★--->發生過訴賠 (RMK00248) . 【色差】1.2.若針對特殊顏色需特別管理時，請品檢忽略1.1.的規定以特別規定為主 (RMK00248) . 【捲取】注意！本單為直立式包裝。禁用STAGGER捲取送包裝！送RCL重處理例外。 (RMK00512) | 訂單:2501EFE030/009 TOL 無 <生產備註> 事項 |  | 訂單 2501EFE030/009 修改記錄如下: 20241125 11:47:06 (06023) 退火碼: >> S1, 用途碼: >> COG003, 背面標示: >> S000, 訂單背面顏色(五碼): >> BW73Z, 背面漆膜厚: >> NOM, 背面漆塗漆型式幾塗幾烤: >> 2, 鉻酸鹽: >> Z, 訂單厚度: >> 0.015, 訂單重: >> 40, 重量容許率(下限): >> 10, 重量容許率(上限): >> 10, 訂單寬度: >> 36, 鍍製方式: >> AC, 鋼捲內徑: >> 508, 鋼捲下限重: >> 3, 鋼捲上限重: >> 4.5, 壓花條件碼: >> -, 表面花紋: >> R, 綠色識別碼: >> -, 印刷輥號: >> -, 產品代碼: >> PPGL, 皮膜碼: >> -, 單位別: >> I, 油品種類: >> Z, 塗油量: >> Z, 包裝代碼: >> E0 , 保護膜碼: >> -, 客戶試片取樣型式: >> -, 調質碼: >> S, 套筒碼: >> P , 規格: >> A792SSGR33, 製造標準: >> ASTM, 表面處理劑種類: >> Z, 表面處理劑塗佈量: >> Z, 伸長率測試: >> N, 硬度測試碼: >> N, 抗拉強度測試: >> N, 降伏強度測試: >> N, 厚度變異: >> 0, 訂單正面顏色(五碼): >> SYH46, 正面漆膜厚: >> 25, 正面漆塗漆型式幾塗幾烤: >> 2, 修邊碼: >> Y, 重量碼: >> AW, 鋼捲捲向: >> O, 鍍層碼: >> AZ50, | F:保證1/2 ASTM 厚度公差
PPGL | 2501EFE030/010 |  | 1. 製造標準為MS、ASTM或銷新加坡之訂單，若無技術指定優先用料，請優先使用國內料，勿使用ANFEN (OFP00406)-{.不符.} | 1. 製造標準為MS、ASTM或銷新加坡之訂單，若無技術指定優先用料，請優先使用國內料，勿使用ANFEN (OFP00406)-{.不符.} 2. 【提醒】！本單為直立式包裝，嚴禁鍍鋅或烤漆後以STAGGER捲取 (OFP00451)-{.不符.} 3. 此經銷商有簽訂1/2厚度公差保證(無厚度變異),請調整冷軋與鍍鋅厚度公差管制範圍. 保證 ASTM 厚度公差 (OFP00180)-{.不符.} | 訂單:2501EFE030/010 CPL <生產備註> 事項如下 . 除HGI/ HGL 訂單邊緣不噴油. 其餘皆側緣噴油 (RMK00285) | 訂單:2501EFE030/010 CR1 <生產備註> 事項如下 . 此經銷商保證平均厚度在1/2厚度公差內，厚度量測NG時，如單位長度符合範圍，請放行 (RMK00402) . 此客戶有保證 全板形 急峻度 ≦ 0.7% ( ≦ 12 I-UNIT ) (RMK00583) | 訂單:2501EFE030/010 CR2 <生產備註> 事項如下 . 此經銷商保證平均厚度在1/2厚度公差內，厚度量測NG時，如單位長度符合範圍，請放行 (RMK00402) . 此客戶有保證 全板形 急峻度 ≦ 0.7% ( ≦ 12 I-UNIT ) (RMK00583) | 訂單:2501EFE030/010 CG1 <生產備註> 事項如下 . 此經銷商保證平均厚度在1/2厚度公差內，厚度量測NG時，如單位長度符合範圍，請放行 (RMK00402) . 此客戶有保證 全板形 急峻度 ≦ 0.7% ( ≦ 12 I-UNIT ) (RMK00583) | 訂單:2501EFE030/010 CG2 <生產備註> 事項如下 . 此經銷商保證平均厚度在1/2厚度公差內，厚度量測NG時，如單位長度符合範圍，請放行 (RMK00402) . 此客戶有保證 全板形 急峻度 ≦ 0.7% ( ≦ 12 I-UNIT ) (RMK00583) | 訂單:2501EFE030/010 CC1 <生產備註> 事項如下 . 【色差】1.1.此客戶對目視色差要求較高,請依限度樣本進行目視色差管制★--->發生過訴賠 (RMK00248) . 【色差】1.2.若針對特殊顏色需特別管理時，請品檢忽略1.1.的規定以特別規定為主 (RMK00248) . 此經銷商保證平均厚度在1/2厚度公差內，厚度量測NG時，如單位長度符合範圍，請放行 (RMK00402) . 【捲取】注意！本單為直立式包裝。禁用STAGGER捲取送包裝！送RCL重處理例外。 (RMK00512) . 此客戶有保證 全板形 急峻度 ≦ 0.7% ( ≦ 12 I-UNIT ) (RMK00583) | 訂單:2501EFE030/010 CC2 <生產備註> 事項如下 . 【色差】1.1.此客戶對目視色差要求較高,請依限度樣本進行目視色差管制★--->發生過訴賠 (RMK00248) . 【色差】1.2.若針對特殊顏色需特別管理時，請品檢忽略1.1.的規定以特別規定為主 (RMK00248) . 此經銷商保證平均厚度在1/2厚度公差內，厚度量測NG時，如單位長度符合範圍，請放行 (RMK00402) . 【捲取】注意！本單為直立式包裝。禁用STAGGER捲取送包裝！送RCL重處理例外。 (RMK00512) . 此客戶有保證 全板形 急峻度 ≦ 0.7% ( ≦ 12 I-UNIT ) (RMK00583) | 訂單:2501EFE030/010 RCL <生產備註> 事項如下 . 【捲取】注意！本單為直立式包裝。禁用STAGGER捲取送包裝！送RCL重處理例外。 (RMK00512) | 訂單:2501EFE030/010 CCPK 無 <生產備註> 事項 | 訂單:2501EFE030/010 CGQC 無 <品檢備註> 事項 | 訂單:2501EFE030/010 CCQC <品檢備註> 事項如下 . 【色差】1.1.此客戶對目視色差要求較高,請依限度樣本進行目視色差管制★--->發生過訴賠 (RMK00248) . 【色差】1.2.若針對特殊顏色需特別管理時，請品檢忽略1.1.的規定以特別規定為主 (RMK00248) . 【捲取】注意！本單為直立式包裝。禁用STAGGER捲取送包裝！送RCL重處理例外。 (RMK00512) | 訂單:2501EFE030/010 TOL 無 <生產備註> 事項 |  | 訂單 2501EFE030/010 修改記錄如下: 20241125 11:47:14 (06023) 退火碼: >> S1, 用途碼: >> COA001, 背面標示: >> S000, 訂單背面顏色(五碼): >> BW73Z, 背面漆膜厚: >> NOM, 背面漆塗漆型式幾塗幾烤: >> 2, 鉻酸鹽: >> Z, 訂單厚度: >> 0.015, 訂單重: >> 20, 重量容許率(下限): >> 10, 重量容許率(上限): >> 10, 訂單寬度: >> 36, 鍍製方式: >> AC, 鋼捲內徑: >> 508, 鋼捲下限重: >> 3, 鋼捲上限重: >> 4.5, 壓花條件碼: >> -, 表面花紋: >> R, 綠色識別碼: >> -, 印刷輥號: >> -, 產品代碼: >> PPGL, 皮膜碼: >> -, 單位別: >> I, 油品種類: >> Z, 塗油量: >> Z, 包裝代碼: >> E0 , 保護膜碼: >> -, 客戶試片取樣型式: >> -, 調質碼: >> S, 套筒碼: >> P , 規格: >> A792SSGR33, 製造標準: >> ASTM, 表面處理劑種類: >> Z, 表面處理劑塗佈量: >> Z, 伸長率測試: >> N, 硬度測試碼: >> N, 抗拉強度測試: >> N, 降伏強度測試: >> N, 厚度變異: >> 0, 訂單正面顏色(五碼): >> SL556, 正面漆膜厚: >> 25, 正面漆塗漆型式幾塗幾烤: >> 2, 修邊碼: >> Y, 重量碼: >> AW, 鋼捲捲向: >> O, 鍍層碼: >> AZ50, | F:保證1/2 ASTM 厚度公差
PPGL | 2501EFE030/011 |  | 1. 製造標準為MS、ASTM或銷新加坡之訂單，若無技術指定優先用料，請優先使用國內料，勿使用ANFEN (OFP00406)-{.不符.} | 1. 製造標準為MS、ASTM或銷新加坡之訂單，若無技術指定優先用料，請優先使用國內料，勿使用ANFEN (OFP00406)-{.不符.} 2. 【提醒】！本單為直立式包裝，嚴禁鍍鋅或烤漆後以STAGGER捲取 (OFP00451)-{.不符.} 3. ※超耐候一系列用途要確認是否有英制公差需求，有英制公差需求時選配碼用ON027※ (OFP00680)-{.不符.} 4. 此經銷商有簽訂1/2厚度公差保證(無厚度變異),請調整冷軋與鍍鋅厚度公差管制範圍. 保證 ASTM 厚度公差 (OFP00180)-{.不符.} | 訂單:2501EFE030/011 CPL <生產備註> 事項如下 . 除HGI/ HGL 訂單邊緣不噴油. 其餘皆側緣噴油 (RMK00285) | 訂單:2501EFE030/011 CR1 <生產備註> 事項如下 . 此經銷商保證平均厚度在1/2厚度公差內，厚度量測NG時，如單位長度符合範圍，請放行 (RMK00402) . 此客戶有保證 全板形 急峻度 ≦ 0.7% ( ≦ 12 I-UNIT ) (RMK00583) | 訂單:2501EFE030/011 CR2 <生產備註> 事項如下 . 此經銷商保證平均厚度在1/2厚度公差內，厚度量測NG時，如單位長度符合範圍，請放行 (RMK00402) . 此客戶有保證 全板形 急峻度 ≦ 0.7% ( ≦ 12 I-UNIT ) (RMK00583) | 訂單:2501EFE030/011 CG1 <生產備註> 事項如下 . 鍍鋅表面不可有鋅痕、壓痕、凹陷、及刮傷 、應變痕等。 (RMK00054) . 此經銷商保證平均厚度在1/2厚度公差內，厚度量測NG時，如單位長度符合範圍，請放行 (RMK00402) . 此客戶有保證 全板形 急峻度 ≦ 0.7% ( ≦ 12 I-UNIT ) (RMK00583) | 訂單:2501EFE030/011 CG2 <生產備註> 事項如下 . 鍍鋅表面不可有鋅痕、壓痕、凹陷、及刮傷 、應變痕等。 (RMK00054) . 此經銷商保證平均厚度在1/2厚度公差內，厚度量測NG時，如單位長度符合範圍，請放行 (RMK00402) . 此客戶有保證 全板形 急峻度 ≦ 0.7% ( ≦ 12 I-UNIT ) (RMK00583) | 訂單:2501EFE030/011 CC1 <生產備註> 事項如下 . 正面面漆(20U)及正面總膜厚(25U)要求管制90%以上之膜厚,未達標準降級. (RMK00054) . 若背面面漆(20U)及背面總膜厚(25U)時要求管制90%以上之膜厚,未達標準降級 (RMK00054) . 面漆=18U(90%)~請購基準22U(110%),標準板總膜厚=5+20U(100%面漆). (RMK00054) . 30CM*全寬*留1塊給LAB及1塊給塗料商, (RMK00054) . 【色差】1.1.此客戶對目視色差要求較高,請依限度樣本進行目視色差管制★--->發生過訴賠 (RMK00248) . 【色差】1.2.若針對特殊顏色需特別管理時，請品檢忽略1.1.的規定以特別規定為主 (RMK00248) . 此經銷商保證平均厚度在1/2厚度公差內，厚度量測NG時，如單位長度符合範圍，請放行 (RMK00402) . 【捲取】注意！本單為直立式包裝。禁用STAGGER捲取送包裝！送RCL重處理例外。 (RMK00512) . 此客戶有保證 全板形 急峻度 ≦ 0.7% ( ≦ 12 I-UNIT ) (RMK00583) | 訂單:2501EFE030/011 CC2 <生產備註> 事項如下 . 正面面漆(20U)及正面總膜厚(25U)要求管制90%以上之膜厚,未達標準降級. (RMK00054) . 若背面面漆(20U)及背面總膜厚(25U)時要求管制90%以上之膜厚,未達標準降級 (RMK00054) . 面漆=18U(90%)~請購基準22U(110%),標準板總膜厚=5+20U(100%面漆). (RMK00054) . 30CM*全寬*留1塊給LAB及1塊給塗料商, (RMK00054) . 【色差】1.1.此客戶對目視色差要求較高,請依限度樣本進行目視色差管制★--->發生過訴賠 (RMK00248) . 【色差】1.2.若針對特殊顏色需特別管理時，請品檢忽略1.1.的規定以特別規定為主 (RMK00248) . 此經銷商保證平均厚度在1/2厚度公差內，厚度量測NG時，如單位長度符合範圍，請放行 (RMK00402) . 【捲取】注意！本單為直立式包裝。禁用STAGGER捲取送包裝！送RCL重處理例外。 (RMK00512) . 此客戶有保證 全板形 急峻度 ≦ 0.7% ( ≦ 12 I-UNIT ) (RMK00583) | 訂單:2501EFE030/011 RCL <生產備註> 事項如下 . 【捲取】注意！本單為直立式包裝。禁用STAGGER捲取送包裝！送RCL重處理例外。 (RMK00512) | 訂單:2501EFE030/011 CCPK 無 <生產備註> 事項 | 訂單:2501EFE030/011 CGQC 無 <品檢備註> 事項 | 訂單:2501EFE030/011 CCQC <品檢備註> 事項如下 . 【色差】1.1.此客戶對目視色差要求較高,請依限度樣本進行目視色差管制★--->發生過訴賠 (RMK00248) . 【色差】1.2.若針對特殊顏色需特別管理時，請品檢忽略1.1.的規定以特別規定為主 (RMK00248) . 【捲取】注意！本單為直立式包裝。禁用STAGGER捲取送包裝！送RCL重處理例外。 (RMK00512) | 訂單:2501EFE030/011 TOL 無 <生產備註> 事項 |  | 訂單 2501EFE030/011 修改記錄如下: 20241125 11:47:21 (06023) 退火碼: >> S1, 用途碼: >> COG003, 背面標示: >> S000, 訂單背面顏色(五碼): >> BW73Z, 背面漆膜厚: >> NOM, 背面漆塗漆型式幾塗幾烤: >> 2, 鉻酸鹽: >> Z, 訂單厚度: >> 0.015, 訂單重: >> 20, 重量容許率(下限): >> 10, 重量容許率(上限): >> 10, 訂單寬度: >> 36, 鍍製方式: >> AC, 鋼捲內徑: >> 508, 鋼捲下限重: >> 3, 鋼捲上限重: >> 4.5, 壓花條件碼: >> -, 表面花紋: >> R, 綠色識別碼: >> -, 印刷輥號: >> -, 產品代碼: >> PPGL, 皮膜碼: >> -, 單位別: >> I, 油品種類: >> Z, 塗油量: >> Z, 包裝代碼: >> E0 , 保護膜碼: >> -, 客戶試片取樣型式: >> -, 調質碼: >> S, 套筒碼: >> P , 規格: >> A792SSGR33, 製造標準: >> ASTM, 表面處理劑種類: >> Z, 表面處理劑塗佈量: >> Z, 伸長率測試: >> N, 硬度測試碼: >> N, 抗拉強度測試: >> N, 降伏強度測試: >> N, 厚度變異: >> 0, 訂單正面顏色(五碼): >> SRH49, 正面漆膜厚: >> 25, 正面漆塗漆型式幾塗幾烤: >> 2, 修邊碼: >> Y, 重量碼: >> AW, 鋼捲捲向: >> O, 鍍層碼: >> AZ50, | F:保證1/2 ASTM 厚度公差
PPGL | 2501EFE030/012 |  | 1. 製造標準為MS、ASTM或銷新加坡之訂單，若無技術指定優先用料，請優先使用國內料，勿使用ANFEN (OFP00406)-{.不符.} | 1. 製造標準為MS、ASTM或銷新加坡之訂單，若無技術指定優先用料，請優先使用國內料，勿使用ANFEN (OFP00406)-{.不符.} 2. 【提醒】！本單為直立式包裝，嚴禁鍍鋅或烤漆後以STAGGER捲取 (OFP00451)-{.不符.} 3. ※超耐候一系列用途要確認是否有英制公差需求，有英制公差需求時選配碼用ON027※ (OFP00680)-{.不符.} 4. 此經銷商有簽訂1/2厚度公差保證(無厚度變異),請調整冷軋與鍍鋅厚度公差管制範圍. 保證 ASTM 厚度公差 (OFP00180)-{.不符.} | 訂單:2501EFE030/012 CPL <生產備註> 事項如下 . 除HGI/ HGL 訂單邊緣不噴油. 其餘皆側緣噴油 (RMK00285) | 訂單:2501EFE030/012 CR1 <生產備註> 事項如下 . 此經銷商保證平均厚度在1/2厚度公差內，厚度量測NG時，如單位長度符合範圍，請放行 (RMK00402) . 此客戶有保證 全板形 急峻度 ≦ 0.7% ( ≦ 12 I-UNIT ) (RMK00583) | 訂單:2501EFE030/012 CR2 <生產備註> 事項如下 . 此經銷商保證平均厚度在1/2厚度公差內，厚度量測NG時，如單位長度符合範圍，請放行 (RMK00402) . 此客戶有保證 全板形 急峻度 ≦ 0.7% ( ≦ 12 I-UNIT ) (RMK00583) | 訂單:2501EFE030/012 CG1 <生產備註> 事項如下 . 鍍鋅表面不可有鋅痕、壓痕、凹陷、及刮傷 、應變痕等。 (RMK00054) . 此經銷商保證平均厚度在1/2厚度公差內，厚度量測NG時，如單位長度符合範圍，請放行 (RMK00402) . 此客戶有保證 全板形 急峻度 ≦ 0.7% ( ≦ 12 I-UNIT ) (RMK00583) | 訂單:2501EFE030/012 CG2 <生產備註> 事項如下 . 鍍鋅表面不可有鋅痕、壓痕、凹陷、及刮傷 、應變痕等。 (RMK00054) . 此經銷商保證平均厚度在1/2厚度公差內，厚度量測NG時，如單位長度符合範圍，請放行 (RMK00402) . 此客戶有保證 全板形 急峻度 ≦ 0.7% ( ≦ 12 I-UNIT ) (RMK00583) | 訂單:2501EFE030/012 CC1 <生產備註> 事項如下 . 正面面漆(20U)及正面總膜厚(25U)要求管制90%以上之膜厚,未達標準降級. (RMK00054) . 若背面面漆(20U)及背面總膜厚(25U)時要求管制90%以上之膜厚,未達標準降級 (RMK00054) . 面漆=18U(90%)~請購基準22U(110%),標準板總膜厚=5+20U(100%面漆). (RMK00054) . 30CM*全寬*留1塊給LAB及1塊給塗料商, (RMK00054) . 【色差】1.1.此客戶對目視色差要求較高,請依限度樣本進行目視色差管制★--->發生過訴賠 (RMK00248) . 【色差】1.2.若針對特殊顏色需特別管理時，請品檢忽略1.1.的規定以特別規定為主 (RMK00248) . 此經銷商保證平均厚度在1/2厚度公差內，厚度量測NG時，如單位長度符合範圍，請放行 (RMK00402) . 【捲取】注意！本單為直立式包裝。禁用STAGGER捲取送包裝！送RCL重處理例外。 (RMK00512) . 此客戶有保證 全板形 急峻度 ≦ 0.7% ( ≦ 12 I-UNIT ) (RMK00583) | 訂單:2501EFE030/012 CC2 <生產備註> 事項如下 . 正面面漆(20U)及正面總膜厚(25U)要求管制90%以上之膜厚,未達標準降級. (RMK00054) . 若背面面漆(20U)及背面總膜厚(25U)時要求管制90%以上之膜厚,未達標準降級 (RMK00054) . 面漆=18U(90%)~請購基準22U(110%),標準板總膜厚=5+20U(100%面漆). (RMK00054) . 30CM*全寬*留1塊給LAB及1塊給塗料商, (RMK00054) . 【色差】1.1.此客戶對目視色差要求較高,請依限度樣本進行目視色差管制★--->發生過訴賠 (RMK00248) . 【色差】1.2.若針對特殊顏色需特別管理時，請品檢忽略1.1.的規定以特別規定為主 (RMK00248) . 此經銷商保證平均厚度在1/2厚度公差內，厚度量測NG時，如單位長度符合範圍，請放行 (RMK00402) . 【捲取】注意！本單為直立式包裝。禁用STAGGER捲取送包裝！送RCL重處理例外。 (RMK00512) . 此客戶有保證 全板形 急峻度 ≦ 0.7% ( ≦ 12 I-UNIT ) (RMK00583) | 訂單:2501EFE030/012 RCL <生產備註> 事項如下 . 【捲取】注意！本單為直立式包裝。禁用STAGGER捲取送包裝！送RCL重處理例外。 (RMK00512) | 訂單:2501EFE030/012 CCPK 無 <生產備註> 事項 | 訂單:2501EFE030/012 CGQC 無 <品檢備註> 事項 | 訂單:2501EFE030/012 CCQC <品檢備註> 事項如下 . 【色差】1.1.此客戶對目視色差要求較高,請依限度樣本進行目視色差管制★--->發生過訴賠 (RMK00248) . 【色差】1.2.若針對特殊顏色需特別管理時，請品檢忽略1.1.的規定以特別規定為主 (RMK00248) . 【捲取】注意！本單為直立式包裝。禁用STAGGER捲取送包裝！送RCL重處理例外。 (RMK00512) | 訂單:2501EFE030/012 TOL 無 <生產備註> 事項 |  | 訂單 2501EFE030/012 修改記錄如下: 20241125 11:47:28 (06023) 退火碼: >> S1, 用途碼: >> COG003, 背面標示: >> S000, 訂單背面顏色(五碼): >> BW73Z, 背面漆膜厚: >> NOM, 背面漆塗漆型式幾塗幾烤: >> 2, 鉻酸鹽: >> Z, 訂單厚度: >> 0.015, 訂單重: >> 20, 重量容許率(下限): >> 10, 重量容許率(上限): >> 10, 訂單寬度: >> 36, 鍍製方式: >> AC, 鋼捲內徑: >> 508, 鋼捲下限重: >> 3, 鋼捲上限重: >> 4.5, 壓花條件碼: >> -, 表面花紋: >> R, 綠色識別碼: >> -, 印刷輥號: >> -, 產品代碼: >> PPGL, 皮膜碼: >> -, 單位別: >> I, 油品種類: >> Z, 塗油量: >> Z, 包裝代碼: >> E0 , 保護膜碼: >> -, 客戶試片取樣型式: >> -, 調質碼: >> S, 套筒碼: >> P , 規格: >> A792SSGR33, 製造標準: >> ASTM, 表面處理劑種類: >> Z, 表面處理劑塗佈量: >> Z, 伸長率測試: >> N, 硬度測試碼: >> N, 抗拉強度測試: >> N, 降伏強度測試: >> N, 厚度變異: >> 0, 訂單正面顏色(五碼): >> SGH3V, 正面漆膜厚: >> 25, 正面漆塗漆型式幾塗幾烤: >> 2, 修邊碼: >> Y, 重量碼: >> AW, 鋼捲捲向: >> O, 鍍層碼: >> AZ50, | F:保證1/2 ASTM 厚度公差
PPGL | 2501EFE030/013 |  | 1. 製造標準為MS、ASTM或銷新加坡之訂單，若無技術指定優先用料，請優先使用國內料，勿使用ANFEN (OFP00406)-{.不符.} | 1. 製造標準為MS、ASTM或銷新加坡之訂單，若無技術指定優先用料，請優先使用國內料，勿使用ANFEN (OFP00406)-{.不符.} 2. 【提醒】！本單為直立式包裝，嚴禁鍍鋅或烤漆後以STAGGER捲取 (OFP00451)-{.不符.} 3. 此經銷商有簽訂1/2厚度公差保證(無厚度變異),請調整冷軋與鍍鋅厚度公差管制範圍. 保證 ASTM 厚度公差 (OFP00180)-{.不符.} | 訂單:2501EFE030/013 CPL <生產備註> 事項如下 . 除HGI/ HGL 訂單邊緣不噴油. 其餘皆側緣噴油 (RMK00285) | 訂單:2501EFE030/013 CR1 <生產備註> 事項如下 . 此經銷商保證平均厚度在1/2厚度公差內，厚度量測NG時，如單位長度符合範圍，請放行 (RMK00402) . 此客戶有保證 全板形 急峻度 ≦ 0.7% ( ≦ 12 I-UNIT ) (RMK00583) | 訂單:2501EFE030/013 CR2 <生產備註> 事項如下 . 此經銷商保證平均厚度在1/2厚度公差內，厚度量測NG時，如單位長度符合範圍，請放行 (RMK00402) . 此客戶有保證 全板形 急峻度 ≦ 0.7% ( ≦ 12 I-UNIT ) (RMK00583) | 訂單:2501EFE030/013 CG1 <生產備註> 事項如下 . 此經銷商保證平均厚度在1/2厚度公差內，厚度量測NG時，如單位長度符合範圍，請放行 (RMK00402) . 此客戶有保證 全板形 急峻度 ≦ 0.7% ( ≦ 12 I-UNIT ) (RMK00583) | 訂單:2501EFE030/013 CG2 <生產備註> 事項如下 . 此經銷商保證平均厚度在1/2厚度公差內，厚度量測NG時，如單位長度符合範圍，請放行 (RMK00402) . 此客戶有保證 全板形 急峻度 ≦ 0.7% ( ≦ 12 I-UNIT ) (RMK00583) | 訂單:2501EFE030/013 CC1 <生產備註> 事項如下 . 【色差】1.1.此客戶對目視色差要求較高,請依限度樣本進行目視色差管制★--->發生過訴賠 (RMK00248) . 【色差】1.2.若針對特殊顏色需特別管理時，請品檢忽略1.1.的規定以特別規定為主 (RMK00248) . 此經銷商保證平均厚度在1/2厚度公差內，厚度量測NG時，如單位長度符合範圍，請放行 (RMK00402) . 【捲取】注意！本單為直立式包裝。禁用STAGGER捲取送包裝！送RCL重處理例外。 (RMK00512) . 此客戶有保證 全板形 急峻度 ≦ 0.7% ( ≦ 12 I-UNIT ) (RMK00583) | 訂單:2501EFE030/013 CC2 <生產備註> 事項如下 . 【色差】1.1.此客戶對目視色差要求較高,請依限度樣本進行目視色差管制★--->發生過訴賠 (RMK00248) . 【色差】1.2.若針對特殊顏色需特別管理時，請品檢忽略1.1.的規定以特別規定為主 (RMK00248) . 此經銷商保證平均厚度在1/2厚度公差內，厚度量測NG時，如單位長度符合範圍，請放行 (RMK00402) . 【捲取】注意！本單為直立式包裝。禁用STAGGER捲取送包裝！送RCL重處理例外。 (RMK00512) . 此客戶有保證 全板形 急峻度 ≦ 0.7% ( ≦ 12 I-UNIT ) (RMK00583) | 訂單:2501EFE030/013 RCL <生產備註> 事項如下 . 【捲取】注意！本單為直立式包裝。禁用STAGGER捲取送包裝！送RCL重處理例外。 (RMK00512) | 訂單:2501EFE030/013 CCPK 無 <生產備註> 事項 | 訂單:2501EFE030/013 CGQC 無 <品檢備註> 事項 | 訂單:2501EFE030/013 CCQC <品檢備註> 事項如下 . 【色差】1.1.此客戶對目視色差要求較高,請依限度樣本進行目視色差管制★--->發生過訴賠 (RMK00248) . 【色差】1.2.若針對特殊顏色需特別管理時，請品檢忽略1.1.的規定以特別規定為主 (RMK00248) . 【捲取】注意！本單為直立式包裝。禁用STAGGER捲取送包裝！送RCL重處理例外。 (RMK00512) | 訂單:2501EFE030/013 TOL 無 <生產備註> 事項 |  | 訂單 2501EFE030/013 修改記錄如下: 20241125 11:47:35 (06023) 退火碼: >> S1, 用途碼: >> COA001, 背面標示: >> S000, 訂單背面顏色(五碼): >> BW73Z, 背面漆膜厚: >> NOM, 背面漆塗漆型式幾塗幾烤: >> 2, 鉻酸鹽: >> Z, 訂單厚度: >> 0.015, 訂單重: >> 20, 重量容許率(下限): >> 10, 重量容許率(上限): >> 10, 訂單寬度: >> 36, 鍍製方式: >> AC, 鋼捲內徑: >> 508, 鋼捲下限重: >> 3, 鋼捲上限重: >> 4.5, 壓花條件碼: >> -, 表面花紋: >> R, 綠色識別碼: >> -, 印刷輥號: >> -, 產品代碼: >> PPGL, 皮膜碼: >> -, 單位別: >> I, 油品種類: >> Z, 塗油量: >> Z, 包裝代碼: >> E0 , 保護膜碼: >> -, 客戶試片取樣型式: >> -, 調質碼: >> S, 套筒碼: >> P , 規格: >> A792SSGR33, 製造標準: >> ASTM, 表面處理劑種類: >> Z, 表面處理劑塗佈量: >> Z, 伸長率測試: >> N, 硬度測試碼: >> N, 抗拉強度測試: >> N, 降伏強度測試: >> N, 厚度變異: >> 0, 訂單正面顏色(五碼): >> SR627, 正面漆膜厚: >> 25, 正面漆塗漆型式幾塗幾烤: >> 2, 修邊碼: >> Y, 重量碼: >> AW, 鋼捲捲向: >> O, 鍍層碼: >> AZ50, | F:保證1/2 ASTM 厚度公差
PPGL | 2501EFE030/014 |  | 1. 製造標準為MS、ASTM或銷新加坡之訂單，若無技術指定優先用料，請優先使用國內料，勿使用ANFEN (OFP00406)-{.不符.} | 1. 製造標準為MS、ASTM或銷新加坡之訂單，若無技術指定優先用料，請優先使用國內料，勿使用ANFEN (OFP00406)-{.不符.} 2. 【提醒】！本單為直立式包裝，嚴禁鍍鋅或烤漆後以STAGGER捲取 (OFP00451)-{.不符.} 3. ※超耐候一系列用途要確認是否有英制公差需求，有英制公差需求時選配碼用ON027※ (OFP00680)-{.不符.} 4. 此經銷商有簽訂1/2厚度公差保證(無厚度變異),請調整冷軋與鍍鋅厚度公差管制範圍. 保證 ASTM 厚度公差 (OFP00180)-{.不符.} | 訂單:2501EFE030/014 CPL <生產備註> 事項如下 . 除HGI/ HGL 訂單邊緣不噴油. 其餘皆側緣噴油 (RMK00285) | 訂單:2501EFE030/014 CR1 <生產備註> 事項如下 . 此經銷商保證平均厚度在1/2厚度公差內，厚度量測NG時，如單位長度符合範圍，請放行 (RMK00402) . 此客戶有保證 全板形 急峻度 ≦ 0.7% ( ≦ 12 I-UNIT ) (RMK00583) | 訂單:2501EFE030/014 CR2 <生產備註> 事項如下 . 此經銷商保證平均厚度在1/2厚度公差內，厚度量測NG時，如單位長度符合範圍，請放行 (RMK00402) . 此客戶有保證 全板形 急峻度 ≦ 0.7% ( ≦ 12 I-UNIT ) (RMK00583) | 訂單:2501EFE030/014 CG1 <生產備註> 事項如下 . 鍍鋅表面不可有鋅痕、壓痕、凹陷、及刮傷 、應變痕等。 (RMK00054) . 此經銷商保證平均厚度在1/2厚度公差內，厚度量測NG時，如單位長度符合範圍，請放行 (RMK00402) . 鍍層 AZ150 (含) 以上 , 鋅花等級 C~E 目標D，避免鋅花晶界明顯後續造成烤漆點狀未塗漆。 (RMK00565) . 此客戶有保證 全板形 急峻度 ≦ 0.7% ( ≦ 12 I-UNIT ) (RMK00583) | 訂單:2501EFE030/014 CG2 <生產備註> 事項如下 . 鍍鋅表面不可有鋅痕、壓痕、凹陷、及刮傷 、應變痕等。 (RMK00054) . 此經銷商保證平均厚度在1/2厚度公差內，厚度量測NG時，如單位長度符合範圍，請放行 (RMK00402) . 鍍層 AZ150 (含) 以上 , 鋅花等級 C~E 目標D，避免鋅花晶界明顯後續造成烤漆點狀未塗漆。 (RMK00565) . 此客戶有保證 全板形 急峻度 ≦ 0.7% ( ≦ 12 I-UNIT ) (RMK00583) | 訂單:2501EFE030/014 CC1 <生產備註> 事項如下 . 正面面漆(20U)及正面總膜厚(25U)要求管制90%以上之膜厚,未達標準降級. (RMK00054) . 若背面面漆(20U)及背面總膜厚(25U)時要求管制90%以上之膜厚,未達標準降級 (RMK00054) . 面漆=18U(90%)~請購基準22U(110%),標準板總膜厚=5+20U(100%面漆). (RMK00054) . 30CM*全寬*留1塊給LAB及1塊給塗料商, (RMK00054) . 【色差】1.1.此客戶對目視色差要求較高,請依限度樣本進行目視色差管制★--->發生過訴賠 (RMK00248) . 【色差】1.2.若針對特殊顏色需特別管理時，請品檢忽略1.1.的規定以特別規定為主 (RMK00248) . 此經銷商保證平均厚度在1/2厚度公差內，厚度量測NG時，如單位長度符合範圍，請放行 (RMK00402) . 【捲取】注意！本單為直立式包裝。禁用STAGGER捲取送包裝！送RCL重處理例外。 (RMK00512) . 此客戶有保證 全板形 急峻度 ≦ 0.7% ( ≦ 12 I-UNIT ) (RMK00583) | 訂單:2501EFE030/014 CC2 <生產備註> 事項如下 . 正面面漆(20U)及正面總膜厚(25U)要求管制90%以上之膜厚,未達標準降級. (RMK00054) . 若背面面漆(20U)及背面總膜厚(25U)時要求管制90%以上之膜厚,未達標準降級 (RMK00054) . 面漆=18U(90%)~請購基準22U(110%),標準板總膜厚=5+20U(100%面漆). (RMK00054) . 30CM*全寬*留1塊給LAB及1塊給塗料商, (RMK00054) . 【色差】1.1.此客戶對目視色差要求較高,請依限度樣本進行目視色差管制★--->發生過訴賠 (RMK00248) . 【色差】1.2.若針對特殊顏色需特別管理時，請品檢忽略1.1.的規定以特別規定為主 (RMK00248) . 此經銷商保證平均厚度在1/2厚度公差內，厚度量測NG時，如單位長度符合範圍，請放行 (RMK00402) . 【捲取】注意！本單為直立式包裝。禁用STAGGER捲取送包裝！送RCL重處理例外。 (RMK00512) . 此客戶有保證 全板形 急峻度 ≦ 0.7% ( ≦ 12 I-UNIT ) (RMK00583) | 訂單:2501EFE030/014 RCL <生產備註> 事項如下 . 【捲取】注意！本單為直立式包裝。禁用STAGGER捲取送包裝！送RCL重處理例外。 (RMK00512) | 訂單:2501EFE030/014 CCPK 無 <生產備註> 事項 | 訂單:2501EFE030/014 CGQC <品檢備註> 事項如下 . 鍍層 AZ150 (含) 以上 , 鋅花等級 C~E 目標D，避免鋅花晶界明顯後續造成烤漆點狀未塗漆。 (RMK00565) | 訂單:2501EFE030/014 CCQC <品檢備註> 事項如下 . 【色差】1.1.此客戶對目視色差要求較高,請依限度樣本進行目視色差管制★--->發生過訴賠 (RMK00248) . 【色差】1.2.若針對特殊顏色需特別管理時，請品檢忽略1.1.的規定以特別規定為主 (RMK00248) . 【捲取】注意！本單為直立式包裝。禁用STAGGER捲取送包裝！送RCL重處理例外。 (RMK00512) | 訂單:2501EFE030/014 TOL 無 <生產備註> 事項 |  | 訂單 2501EFE030/014 修改記錄如下: 20241125 11:47:42 (06023) 退火碼: >> H2, 用途碼: >> COG003, 背面標示: >> S000, 訂單背面顏色(五碼): >> BW73Z, 背面漆膜厚: >> NOM, 背面漆塗漆型式幾塗幾烤: >> 2, 鉻酸鹽: >> Z, 訂單厚度: >> 0.02, 訂單重: >> 40, 重量容許率(下限): >> 10, 重量容許率(上限): >> 10, 訂單寬度: >> 43, 鍍製方式: >> AC, 鋼捲內徑: >> 508, 鋼捲下限重: >> 3, 鋼捲上限重: >> 4.5, 壓花條件碼: >> -, 表面花紋: >> R, 綠色識別碼: >> -, 印刷輥號: >> -, 產品代碼: >> PPGL, 皮膜碼: >> -, 單位別: >> I, 油品種類: >> Z, 塗油量: >> Z, 包裝代碼: >> E0 , 保護膜碼: >> -, 客戶試片取樣型式: >> -, 調質碼: >> S, 套筒碼: >> P , 規格: >> A792SSGR80, 製造標準: >> ASTM, 表面處理劑種類: >> Z, 表面處理劑塗佈量: >> Z, 伸長率測試: >> N, 硬度測試碼: >> N, 抗拉強度測試: >> N, 降伏強度測試: >> N, 厚度變異: >> 0, 訂單正面顏色(五碼): >> SBH78, 正面漆膜厚: >> 25, 正面漆塗漆型式幾塗幾烤: >> 2, 修邊碼: >> Y, 重量碼: >> AW, 鋼捲捲向: >> O, 鍍層碼: >> AZ50, | F:保證1/2 ASTM 厚度公差
PPGL | 2501EFE030/015 |  | 1. 製造標準為MS、ASTM或銷新加坡之訂單，若無技術指定優先用料，請優先使用國內料，勿使用ANFEN (OFP00406)-{.不符.} | 1. 製造標準為MS、ASTM或銷新加坡之訂單，若無技術指定優先用料，請優先使用國內料，勿使用ANFEN (OFP00406)-{.不符.} 2. 【提醒】！本單為直立式包裝，嚴禁鍍鋅或烤漆後以STAGGER捲取 (OFP00451)-{.不符.} 3. ※超耐候一系列用途要確認是否有英制公差需求，有英制公差需求時選配碼用ON027※ (OFP00680)-{.不符.} 4. 此經銷商有簽訂1/2厚度公差保證(無厚度變異),請調整冷軋與鍍鋅厚度公差管制範圍. 保證 ASTM 厚度公差 (OFP00180)-{.不符.} | 訂單:2501EFE030/015 CPL <生產備註> 事項如下 . 本單為烤漆背面大於等於25μ塗裝，軋延後不允許毛邊，請CPL注意修邊狀況 (RMK00124) . 【邊緣品質】此為烤漆背面25μ訂單，請加強檢視鋼捲：邊緣殘剪、側緣鋅渣或毛邊，因為會導致烤漆背面漆轉印正面 (RMK00126) . 除HGI/ HGL 訂單邊緣不噴油. 其餘皆側緣噴油 (RMK00285) | 訂單:2501EFE030/015 CR1 <生產備註> 事項如下 . 【邊緣品質】此為烤漆背面25μ訂單，請加強檢視鋼捲：邊緣殘剪、側緣鋅渣或毛邊，因為會導致烤漆背面漆轉印正面 (RMK00126) . 此經銷商保證平均厚度在1/2厚度公差內，厚度量測NG時，如單位長度符合範圍，請放行 (RMK00402) . 此客戶有保證 全板形 急峻度 ≦ 0.7% ( ≦ 12 I-UNIT ) (RMK00583) | 訂單:2501EFE030/015 CR2 <生產備註> 事項如下 . 【邊緣品質】此為烤漆背面25μ訂單，請加強檢視鋼捲：邊緣殘剪、側緣鋅渣或毛邊，因為會導致烤漆背面漆轉印正面 (RMK00126) . 此經銷商保證平均厚度在1/2厚度公差內，厚度量測NG時，如單位長度符合範圍，請放行 (RMK00402) . 此客戶有保證 全板形 急峻度 ≦ 0.7% ( ≦ 12 I-UNIT ) (RMK00583) | 訂單:2501EFE030/015 CG1 <生產備註> 事項如下 . 鍍鋅表面不可有鋅痕、壓痕、凹陷、及刮傷 、應變痕等。 (RMK00054) . 【邊緣品質】此為烤漆背面25μ訂單，請加強檢視鋼捲：邊緣殘剪、側緣鋅渣或毛邊，因為會導致烤漆背面漆轉印正面 (RMK00126) . 本單於烤漆正背面都塗裝正面漆，因此鍍鋅請管制背面表面品質比照正面 (RMK00363) . 此經銷商保證平均厚度在1/2厚度公差內，厚度量測NG時，如單位長度符合範圍，請放行 (RMK00402) . 鍍層 AZ150 (含) 以上 , 鋅花等級 C~E 目標D，避免鋅花晶界明顯後續造成烤漆點狀未塗漆。 (RMK00565) . 此客戶有保證 全板形 急峻度 ≦ 0.7% ( ≦ 12 I-UNIT ) (RMK00583) | 訂單:2501EFE030/015 CG2 <生產備註> 事項如下 . 鍍鋅表面不可有鋅痕、壓痕、凹陷、及刮傷 、應變痕等。 (RMK00054) . 【邊緣品質】此為烤漆背面25μ訂單，請加強檢視鋼捲：邊緣殘剪、側緣鋅渣或毛邊，因為會導致烤漆背面漆轉印正面 (RMK00126) . 本單於烤漆正背面都塗裝正面漆，因此鍍鋅請管制背面表面品質比照正面 (RMK00363) . 此經銷商保證平均厚度在1/2厚度公差內，厚度量測NG時，如單位長度符合範圍，請放行 (RMK00402) . 鍍層 AZ150 (含) 以上 , 鋅花等級 C~E 目標D，避免鋅花晶界明顯後續造成烤漆點狀未塗漆。 (RMK00565) . 此客戶有保證 全板形 急峻度 ≦ 0.7% ( ≦ 12 I-UNIT ) (RMK00583) | 訂單:2501EFE030/015 CC1 <生產備註> 事項如下 . 正面面漆(20U)及正面總膜厚(25U)要求管制90%以上之膜厚,未達標準降級. (RMK00054) . 若背面面漆(20U)及背面總膜厚(25U)時要求管制90%以上之膜厚,未達標準降級 (RMK00054) . 面漆=18U(90%)~請購基準22U(110%),標準板總膜厚=5+20U(100%面漆). (RMK00054) . 30CM*全寬*留1塊給LAB及1塊給塗料商, (RMK00054) . 【邊緣品質】此為烤漆背面25μ訂單，請加強檢視鋼捲：邊緣殘剪、側緣鋅渣或毛邊，因為會導致烤漆背面漆轉印正面 (RMK00126) . 【色差】1.1.此客戶對目視色差要求較高,請依限度樣本進行目視色差管制★--->發生過訴賠 (RMK00248) . 【色差】1.2.若針對特殊顏色需特別管理時，請品檢忽略1.1.的規定以特別規定為主 (RMK00248) . 此經銷商保證平均厚度在1/2厚度公差內，厚度量測NG時，如單位長度符合範圍，請放行 (RMK00402) . 【捲取】注意！本單為直立式包裝。禁用STAGGER捲取送包裝！送RCL重處理例外。 (RMK00512) . 【抽氣量】白色系在CC1生產時,FINISH抽氣量請設定250,如生產中發生色差b值異常升高,請股長再加大抽氣量因應 (RMK00560) . 此客戶有保證 全板形 急峻度 ≦ 0.7% ( ≦ 12 I-UNIT ) (RMK00583) | 訂單:2501EFE030/015 CC2 <生產備註> 事項如下 . 正面面漆(20U)及正面總膜厚(25U)要求管制90%以上之膜厚,未達標準降級. (RMK00054) . 若背面面漆(20U)及背面總膜厚(25U)時要求管制90%以上之膜厚,未達標準降級 (RMK00054) . 面漆=18U(90%)~請購基準22U(110%),標準板總膜厚=5+20U(100%面漆). (RMK00054) . 30CM*全寬*留1塊給LAB及1塊給塗料商, (RMK00054) . 【邊緣品質】此為烤漆背面25μ訂單，請加強檢視鋼捲：邊緣殘剪、側緣鋅渣或毛邊，因為會導致烤漆背面漆轉印正面 (RMK00126) . 【色差】1.1.此客戶對目視色差要求較高,請依限度樣本進行目視色差管制★--->發生過訴賠 (RMK00248) . 【色差】1.2.若針對特殊顏色需特別管理時，請品檢忽略1.1.的規定以特別規定為主 (RMK00248) . 此經銷商保證平均厚度在1/2厚度公差內，厚度量測NG時，如單位長度符合範圍，請放行 (RMK00402) . 【捲取】注意！本單為直立式包裝。禁用STAGGER捲取送包裝！送RCL重處理例外。 (RMK00512) . 【抽氣量】白色系在CC1生產時,FINISH抽氣量請設定250,如生產中發生色差b值異常升高,請股長再加大抽氣量因應 (RMK00560) . 此客戶有保證 全板形 急峻度 ≦ 0.7% ( ≦ 12 I-UNIT ) (RMK00583) | 訂單:2501EFE030/015 RCL <生產備註> 事項如下 . 【捲取】注意！本單為直立式包裝。禁用STAGGER捲取送包裝！送RCL重處理例外。 (RMK00512) | 訂單:2501EFE030/015 CCPK 無 <生產備註> 事項 | 訂單:2501EFE030/015 CGQC <品檢備註> 事項如下 . 【邊緣品質】此為烤漆背面25μ訂單，請加強檢視鋼捲：邊緣殘剪、側緣鋅渣或毛邊，因為會導致烤漆背面漆轉印正面 (RMK00126) . 本單於烤漆正背面都塗裝正面漆，因此鍍鋅請管制背面表面品質比照正面 (RMK00363) . 鍍層 AZ150 (含) 以上 , 鋅花等級 C~E 目標D，避免鋅花晶界明顯後續造成烤漆點狀未塗漆。 (RMK00565) | 訂單:2501EFE030/015 CCQC <品檢備註> 事項如下 . 【邊緣品質】此為烤漆背面25μ訂單，請加強檢視鋼捲：邊緣殘剪、側緣鋅渣或毛邊，因為會導致烤漆背面漆轉印正面 (RMK00126) . 【色差】1.1.此客戶對目視色差要求較高,請依限度樣本進行目視色差管制★--->發生過訴賠 (RMK00248) . 【色差】1.2.若針對特殊顏色需特別管理時，請品檢忽略1.1.的規定以特別規定為主 (RMK00248) . 【捲取】注意！本單為直立式包裝。禁用STAGGER捲取送包裝！送RCL重處理例外。 (RMK00512) | 訂單:2501EFE030/015 TOL 無 <生產備註> 事項 |  | 訂單 2501EFE030/015 修改記錄如下: 20241125 11:47:49 (06023) 退火碼: >> H2, 用途碼: >> COG003, 背面標示: >> S000, 訂單背面顏色(五碼): >> SBH7N, 背面漆膜厚: >> 25, 背面漆塗漆型式幾塗幾烤: >> 2, 鉻酸鹽: >> Z, 訂單厚度: >> 0.02, 訂單重: >> 40, 重量容許率(下限): >> 10, 重量容許率(上限): >> 10, 訂單寬度: >> 43, 鍍製方式: >> AC, 鋼捲內徑: >> 508, 鋼捲下限重: >> 3, 鋼捲上限重: >> 4.5, 壓花條件碼: >> -, 表面花紋: >> R, 綠色識別碼: >> -, 印刷輥號: >> -, 產品代碼: >> PPGL, 皮膜碼: >> -, 單位別: >> I, 油品種類: >> Z, 塗油量: >> Z, 包裝代碼: >> E0 , 保護膜碼: >> -, 客戶試片取樣型式: >> -, 調質碼: >> S, 套筒碼: >> P , 規格: >> A792SSGR80, 製造標準: >> ASTM, 表面處理劑種類: >> Z, 表面處理劑塗佈量: >> Z, 伸長率測試: >> N, 硬度測試碼: >> N, 抗拉強度測試: >> N, 降伏強度測試: >> N, 厚度變異: >> 0, 訂單正面顏色(五碼): >> SWS4W, 正面漆膜厚: >> 25, 正面漆塗漆型式幾塗幾烤: >> 2, 修邊碼: >> Y, 重量碼: >> AW, 鋼捲捲向: >> O, 鍍層碼: >> AZ50, | F:保證1/2 ASTM 厚度公差
PPGL | 2501EFE030/016 |  | 1. 製造標準為MS、ASTM或銷新加坡之訂單，若無技術指定優先用料，請優先使用國內料，勿使用ANFEN (OFP00406)-{.不符.} | 1. 製造標準為MS、ASTM或銷新加坡之訂單，若無技術指定優先用料，請優先使用國內料，勿使用ANFEN (OFP00406)-{.不符.} 2. 【提醒】！本單為直立式包裝，嚴禁鍍鋅或烤漆後以STAGGER捲取 (OFP00451)-{.不符.} 3. ※超耐候一系列用途要確認是否有英制公差需求，有英制公差需求時選配碼用ON027※ (OFP00680)-{.不符.} 4. 此經銷商有簽訂1/2厚度公差保證(無厚度變異),請調整冷軋與鍍鋅厚度公差管制範圍. 保證 ASTM 厚度公差 (OFP00180)-{.不符.} | 訂單:2501EFE030/016 CPL <生產備註> 事項如下 . 除HGI/ HGL 訂單邊緣不噴油. 其餘皆側緣噴油 (RMK00285) | 訂單:2501EFE030/016 CR1 <生產備註> 事項如下 . 此經銷商保證平均厚度在1/2厚度公差內，厚度量測NG時，如單位長度符合範圍，請放行 (RMK00402) . 此客戶有保證 全板形 急峻度 ≦ 0.7% ( ≦ 12 I-UNIT ) (RMK00583) | 訂單:2501EFE030/016 CR2 <生產備註> 事項如下 . 此經銷商保證平均厚度在1/2厚度公差內，厚度量測NG時，如單位長度符合範圍，請放行 (RMK00402) . 此客戶有保證 全板形 急峻度 ≦ 0.7% ( ≦ 12 I-UNIT ) (RMK00583) | 訂單:2501EFE030/016 CG1 <生產備註> 事項如下 . 鍍鋅表面不可有鋅痕、壓痕、凹陷、及刮傷 、應變痕等。 (RMK00054) . 此經銷商保證平均厚度在1/2厚度公差內，厚度量測NG時，如單位長度符合範圍，請放行 (RMK00402) . 此客戶有保證 全板形 急峻度 ≦ 0.7% ( ≦ 12 I-UNIT ) (RMK00583) | 訂單:2501EFE030/016 CG2 <生產備註> 事項如下 . 鍍鋅表面不可有鋅痕、壓痕、凹陷、及刮傷 、應變痕等。 (RMK00054) . 此經銷商保證平均厚度在1/2厚度公差內，厚度量測NG時，如單位長度符合範圍，請放行 (RMK00402) . 此客戶有保證 全板形 急峻度 ≦ 0.7% ( ≦ 12 I-UNIT ) (RMK00583) | 訂單:2501EFE030/016 CC1 <生產備註> 事項如下 . 正面面漆(20U)及正面總膜厚(25U)要求管制90%以上之膜厚,未達標準降級. (RMK00054) . 若背面面漆(20U)及背面總膜厚(25U)時要求管制90%以上之膜厚,未達標準降級 (RMK00054) . 面漆=18U(90%)~請購基準22U(110%),標準板總膜厚=5+20U(100%面漆). (RMK00054) . 30CM*全寬*留1塊給LAB及1塊給塗料商, (RMK00054) . 【色差】1.1.此客戶對目視色差要求較高,請依限度樣本進行目視色差管制★--->發生過訴賠 (RMK00248) . 【色差】1.2.若針對特殊顏色需特別管理時，請品檢忽略1.1.的規定以特別規定為主 (RMK00248) . 此經銷商保證平均厚度在1/2厚度公差內，厚度量測NG時，如單位長度符合範圍，請放行 (RMK00402) . 【捲取】注意！本單為直立式包裝。禁用STAGGER捲取送包裝！送RCL重處理例外。 (RMK00512) . 此客戶有保證 全板形 急峻度 ≦ 0.7% ( ≦ 12 I-UNIT ) (RMK00583) | 訂單:2501EFE030/016 CC2 <生產備註> 事項如下 . 正面面漆(20U)及正面總膜厚(25U)要求管制90%以上之膜厚,未達標準降級. (RMK00054) . 若背面面漆(20U)及背面總膜厚(25U)時要求管制90%以上之膜厚,未達標準降級 (RMK00054) . 面漆=18U(90%)~請購基準22U(110%),標準板總膜厚=5+20U(100%面漆). (RMK00054) . 30CM*全寬*留1塊給LAB及1塊給塗料商, (RMK00054) . 【色差】1.1.此客戶對目視色差要求較高,請依限度樣本進行目視色差管制★--->發生過訴賠 (RMK00248) . 【色差】1.2.若針對特殊顏色需特別管理時，請品檢忽略1.1.的規定以特別規定為主 (RMK00248) . 此經銷商保證平均厚度在1/2厚度公差內，厚度量測NG時，如單位長度符合範圍，請放行 (RMK00402) . 【捲取】注意！本單為直立式包裝。禁用STAGGER捲取送包裝！送RCL重處理例外。 (RMK00512) . 此客戶有保證 全板形 急峻度 ≦ 0.7% ( ≦ 12 I-UNIT ) (RMK00583) | 訂單:2501EFE030/016 RCL <生產備註> 事項如下 . 【捲取】注意！本單為直立式包裝。禁用STAGGER捲取送包裝！送RCL重處理例外。 (RMK00512) | 訂單:2501EFE030/016 CCPK 無 <生產備註> 事項 | 訂單:2501EFE030/016 CGQC 無 <品檢備註> 事項 | 訂單:2501EFE030/016 CCQC <品檢備註> 事項如下 . 【色差】1.1.此客戶對目視色差要求較高,請依限度樣本進行目視色差管制★--->發生過訴賠 (RMK00248) . 【色差】1.2.若針對特殊顏色需特別管理時，請品檢忽略1.1.的規定以特別規定為主 (RMK00248) . 【捲取】注意！本單為直立式包裝。禁用STAGGER捲取送包裝！送RCL重處理例外。 (RMK00512) | 訂單:2501EFE030/016 TOL 無 <生產備註> 事項 |  | 訂單 2501EFE030/016 修改記錄如下: 20241125 11:47:56 (06023) 退火碼: >> S1, 用途碼: >> COG003, 背面標示: >> S000, 訂單背面顏色(五碼): >> BW73Z, 背面漆膜厚: >> NOM, 背面漆塗漆型式幾塗幾烤: >> 2, 鉻酸鹽: >> Z, 訂單厚度: >> 0.02, 訂單重: >> 80, 重量容許率(下限): >> 10, 重量容許率(上限): >> 10, 訂單寬度: >> 48, 鍍製方式: >> AC, 鋼捲內徑: >> 508, 鋼捲下限重: >> 3, 鋼捲上限重: >> 4.5, 壓花條件碼: >> -, 表面花紋: >> R, 綠色識別碼: >> -, 印刷輥號: >> -, 產品代碼: >> PPGL, 皮膜碼: >> -, 單位別: >> I, 油品種類: >> Z, 塗油量: >> Z, 包裝代碼: >> E0 , 保護膜碼: >> -, 客戶試片取樣型式: >> -, 調質碼: >> S, 套筒碼: >> P , 規格: >> A792SSGR33, 製造標準: >> ASTM, 表面處理劑種類: >> Z, 表面處理劑塗佈量: >> Z, 伸長率測試: >> N, 硬度測試碼: >> N, 抗拉強度測試: >> N, 降伏強度測試: >> N, 厚度變異: >> 0, 訂單正面顏色(五碼): >> SBH78, 正面漆膜厚: >> 25, 正面漆塗漆型式幾塗幾烤: >> 2, 修邊碼: >> Y, 重量碼: >> AW, 鋼捲捲向: >> O, 鍍層碼: >> AZ50, | F:保證1/2 ASTM 厚度公差
PPGL | 2501EFE030/017 |  | 1. 製造標準為MS、ASTM或銷新加坡之訂單，若無技術指定優先用料，請優先使用國內料，勿使用ANFEN (OFP00406)-{.不符.} | 1. 製造標準為MS、ASTM或銷新加坡之訂單，若無技術指定優先用料，請優先使用國內料，勿使用ANFEN (OFP00406)-{.不符.} 2. 【提醒】！本單為直立式包裝，嚴禁鍍鋅或烤漆後以STAGGER捲取 (OFP00451)-{.不符.} 3. ※超耐候一系列用途要確認是否有英制公差需求，有英制公差需求時選配碼用ON027※ (OFP00680)-{.不符.} 4. 此經銷商有簽訂1/2厚度公差保證(無厚度變異),請調整冷軋與鍍鋅厚度公差管制範圍. 保證 ASTM 厚度公差 (OFP00180)-{.不符.} | 訂單:2501EFE030/017 CPL <生產備註> 事項如下 . 除HGI/ HGL 訂單邊緣不噴油. 其餘皆側緣噴油 (RMK00285) | 訂單:2501EFE030/017 CR1 <生產備註> 事項如下 . 此經銷商保證平均厚度在1/2厚度公差內，厚度量測NG時，如單位長度符合範圍，請放行 (RMK00402) . 此客戶有保證 全板形 急峻度 ≦ 0.7% ( ≦ 12 I-UNIT ) (RMK00583) | 訂單:2501EFE030/017 CR2 <生產備註> 事項如下 . 此經銷商保證平均厚度在1/2厚度公差內，厚度量測NG時，如單位長度符合範圍，請放行 (RMK00402) . 此客戶有保證 全板形 急峻度 ≦ 0.7% ( ≦ 12 I-UNIT ) (RMK00583) | 訂單:2501EFE030/017 CG1 <生產備註> 事項如下 . 鍍鋅表面不可有鋅痕、壓痕、凹陷、及刮傷 、應變痕等。 (RMK00054) . 此經銷商保證平均厚度在1/2厚度公差內，厚度量測NG時，如單位長度符合範圍，請放行 (RMK00402) . 此客戶有保證 全板形 急峻度 ≦ 0.7% ( ≦ 12 I-UNIT ) (RMK00583) | 訂單:2501EFE030/017 CG2 <生產備註> 事項如下 . 鍍鋅表面不可有鋅痕、壓痕、凹陷、及刮傷 、應變痕等。 (RMK00054) . 此經銷商保證平均厚度在1/2厚度公差內，厚度量測NG時，如單位長度符合範圍，請放行 (RMK00402) . 此客戶有保證 全板形 急峻度 ≦ 0.7% ( ≦ 12 I-UNIT ) (RMK00583) | 訂單:2501EFE030/017 CC1 <生產備註> 事項如下 . 正面面漆(20U)及正面總膜厚(25U)要求管制90%以上之膜厚,未達標準降級. (RMK00054) . 若背面面漆(20U)及背面總膜厚(25U)時要求管制90%以上之膜厚,未達標準降級 (RMK00054) . 面漆=18U(90%)~請購基準22U(110%),標準板總膜厚=5+20U(100%面漆). (RMK00054) . 30CM*全寬*留1塊給LAB及1塊給塗料商, (RMK00054) . 【色差】1.1.此客戶對目視色差要求較高,請依限度樣本進行目視色差管制★--->發生過訴賠 (RMK00248) . 【色差】1.2.若針對特殊顏色需特別管理時，請品檢忽略1.1.的規定以特別規定為主 (RMK00248) . 此經銷商保證平均厚度在1/2厚度公差內，厚度量測NG時，如單位長度符合範圍，請放行 (RMK00402) . 【捲取】注意！本單為直立式包裝。禁用STAGGER捲取送包裝！送RCL重處理例外。 (RMK00512) . 此客戶有保證 全板形 急峻度 ≦ 0.7% ( ≦ 12 I-UNIT ) (RMK00583) . 【水痕】因TOP 為YCP 近似深黑色水痕可能嚴重，因此指定CC1生產注意W/Q 使用純水與水量控制 (RMK00588) | 訂單:2501EFE030/017 CC2 <生產備註> 事項如下 . 正面面漆(20U)及正面總膜厚(25U)要求管制90%以上之膜厚,未達標準降級. (RMK00054) . 若背面面漆(20U)及背面總膜厚(25U)時要求管制90%以上之膜厚,未達標準降級 (RMK00054) . 面漆=18U(90%)~請購基準22U(110%),標準板總膜厚=5+20U(100%面漆). (RMK00054) . 30CM*全寬*留1塊給LAB及1塊給塗料商, (RMK00054) . 【色差】1.1.此客戶對目視色差要求較高,請依限度樣本進行目視色差管制★--->發生過訴賠 (RMK00248) . 【色差】1.2.若針對特殊顏色需特別管理時，請品檢忽略1.1.的規定以特別規定為主 (RMK00248) . 此經銷商保證平均厚度在1/2厚度公差內，厚度量測NG時，如單位長度符合範圍，請放行 (RMK00402) . 【捲取】注意！本單為直立式包裝。禁用STAGGER捲取送包裝！送RCL重處理例外。 (RMK00512) . 此客戶有保證 全板形 急峻度 ≦ 0.7% ( ≦ 12 I-UNIT ) (RMK00583) . 【水痕】因TOP 為YCP 近似深黑色水痕可能嚴重，因此指定CC1生產注意W/Q 使用純水與水量控制 (RMK00588) | 訂單:2501EFE030/017 RCL <生產備註> 事項如下 . 【捲取】注意！本單為直立式包裝。禁用STAGGER捲取送包裝！送RCL重處理例外。 (RMK00512) | 訂單:2501EFE030/017 CCPK 無 <生產備註> 事項 | 訂單:2501EFE030/017 CGQC 無 <品檢備註> 事項 | 訂單:2501EFE030/017 CCQC <品檢備註> 事項如下 . 【色差】1.1.此客戶對目視色差要求較高,請依限度樣本進行目視色差管制★--->發生過訴賠 (RMK00248) . 【色差】1.2.若針對特殊顏色需特別管理時，請品檢忽略1.1.的規定以特別規定為主 (RMK00248) . 【捲取】注意！本單為直立式包裝。禁用STAGGER捲取送包裝！送RCL重處理例外。 (RMK00512) . 【水痕】因TOP 為YCP 近似深黑色水痕可能嚴重，因此指定CC1生產注意W/Q 使用純水與水量控制 (RMK00588) | 訂單:2501EFE030/017 TOL 無 <生產備註> 事項 |  | 訂單 2501EFE030/017 修改記錄如下: 20241125 11:48:03 (06023) 退火碼: >> S1, 用途碼: >> COG007, 背面標示: >> S000, 訂單背面顏色(五碼): >> BW73Z, 背面漆膜厚: >> NOM, 背面漆塗漆型式幾塗幾烤: >> 2, 鉻酸鹽: >> Z, 訂單厚度: >> 0.02, 訂單重: >> 80, 重量容許率(下限): >> 10, 重量容許率(上限): >> 10, 訂單寬度: >> 48, 鍍製方式: >> AC, 鋼捲內徑: >> 508, 鋼捲下限重: >> 3, 鋼捲上限重: >> 4.5, 壓花條件碼: >> -, 表面花紋: >> R, 綠色識別碼: >> -, 印刷輥號: >> -, 產品代碼: >> PPGL, 皮膜碼: >> -, 單位別: >> I, 油品種類: >> Z, 塗油量: >> Z, 包裝代碼: >> E0 , 保護膜碼: >> -, 客戶試片取樣型式: >> -, 調質碼: >> S, 套筒碼: >> P , 規格: >> A792SSGR33, 製造標準: >> ASTM, 表面處理劑種類: >> Z, 表面處理劑塗佈量: >> Z, 伸長率測試: >> N, 硬度測試碼: >> N, 抗拉強度測試: >> N, 降伏強度測試: >> N, 厚度變異: >> 0, 訂單正面顏色(五碼): >> SYT9P, 正面漆膜厚: >> 25, 正面漆塗漆型式幾塗幾烤: >> 2, 修邊碼: >> Y, 重量碼: >> AW, 鋼捲捲向: >> O, 鍍層碼: >> AZ50, | F:保證1/2 ASTM 厚度公差
PPGL | 2501EFE030/018 |  | 1. 製造標準為MS、ASTM或銷新加坡之訂單，若無技術指定優先用料，請優先使用國內料，勿使用ANFEN (OFP00406)-{.不符.} | 1. 製造標準為MS、ASTM或銷新加坡之訂單，若無技術指定優先用料，請優先使用國內料，勿使用ANFEN (OFP00406)-{.不符.} 2. 【提醒】！本單為直立式包裝，嚴禁鍍鋅或烤漆後以STAGGER捲取 (OFP00451)-{.不符.} 3. ※超耐候一系列用途要確認是否有英制公差需求，有英制公差需求時選配碼用ON027※ (OFP00680)-{.不符.} 4. 此經銷商有簽訂1/2厚度公差保證(無厚度變異),請調整冷軋與鍍鋅厚度公差管制範圍. 保證 ASTM 厚度公差 (OFP00180)-{.不符.} | 訂單:2501EFE030/018 CPL <生產備註> 事項如下 . 除HGI/ HGL 訂單邊緣不噴油. 其餘皆側緣噴油 (RMK00285) | 訂單:2501EFE030/018 CR1 <生產備註> 事項如下 . 此經銷商保證平均厚度在1/2厚度公差內，厚度量測NG時，如單位長度符合範圍，請放行 (RMK00402) . 此客戶有保證 全板形 急峻度 ≦ 0.7% ( ≦ 12 I-UNIT ) (RMK00583) | 訂單:2501EFE030/018 CR2 <生產備註> 事項如下 . 此經銷商保證平均厚度在1/2厚度公差內，厚度量測NG時，如單位長度符合範圍，請放行 (RMK00402) . 此客戶有保證 全板形 急峻度 ≦ 0.7% ( ≦ 12 I-UNIT ) (RMK00583) | 訂單:2501EFE030/018 CG1 <生產備註> 事項如下 . 鍍鋅表面不可有鋅痕、壓痕、凹陷、及刮傷 、應變痕等。 (RMK00054) . 此經銷商保證平均厚度在1/2厚度公差內，厚度量測NG時，如單位長度符合範圍，請放行 (RMK00402) . 此客戶有保證 全板形 急峻度 ≦ 0.7% ( ≦ 12 I-UNIT ) (RMK00583) | 訂單:2501EFE030/018 CG2 <生產備註> 事項如下 . 鍍鋅表面不可有鋅痕、壓痕、凹陷、及刮傷 、應變痕等。 (RMK00054) . 此經銷商保證平均厚度在1/2厚度公差內，厚度量測NG時，如單位長度符合範圍，請放行 (RMK00402) . 此客戶有保證 全板形 急峻度 ≦ 0.7% ( ≦ 12 I-UNIT ) (RMK00583) | 訂單:2501EFE030/018 CC1 <生產備註> 事項如下 . 正面面漆(20U)及正面總膜厚(25U)要求管制90%以上之膜厚,未達標準降級. (RMK00054) . 若背面面漆(20U)及背面總膜厚(25U)時要求管制90%以上之膜厚,未達標準降級 (RMK00054) . 面漆=18U(90%)~請購基準22U(110%),標準板總膜厚=5+20U(100%面漆). (RMK00054) . 30CM*全寬*留1塊給LAB及1塊給塗料商, (RMK00054) . 【色差】1.1.此客戶對目視色差要求較高,請依限度樣本進行目視色差管制★--->發生過訴賠 (RMK00248) . 【色差】1.2.若針對特殊顏色需特別管理時，請品檢忽略1.1.的規定以特別規定為主 (RMK00248) . 此經銷商保證平均厚度在1/2厚度公差內，厚度量測NG時，如單位長度符合範圍，請放行 (RMK00402) . 【捲取】注意！本單為直立式包裝。禁用STAGGER捲取送包裝！送RCL重處理例外。 (RMK00512) . 此客戶有保證 全板形 急峻度 ≦ 0.7% ( ≦ 12 I-UNIT ) (RMK00583) | 訂單:2501EFE030/018 CC2 <生產備註> 事項如下 . 正面面漆(20U)及正面總膜厚(25U)要求管制90%以上之膜厚,未達標準降級. (RMK00054) . 若背面面漆(20U)及背面總膜厚(25U)時要求管制90%以上之膜厚,未達標準降級 (RMK00054) . 面漆=18U(90%)~請購基準22U(110%),標準板總膜厚=5+20U(100%面漆). (RMK00054) . 30CM*全寬*留1塊給LAB及1塊給塗料商, (RMK00054) . 【色差】1.1.此客戶對目視色差要求較高,請依限度樣本進行目視色差管制★--->發生過訴賠 (RMK00248) . 【色差】1.2.若針對特殊顏色需特別管理時，請品檢忽略1.1.的規定以特別規定為主 (RMK00248) . 此經銷商保證平均厚度在1/2厚度公差內，厚度量測NG時，如單位長度符合範圍，請放行 (RMK00402) . 【捲取】注意！本單為直立式包裝。禁用STAGGER捲取送包裝！送RCL重處理例外。 (RMK00512) . 此客戶有保證 全板形 急峻度 ≦ 0.7% ( ≦ 12 I-UNIT ) (RMK00583) | 訂單:2501EFE030/018 RCL <生產備註> 事項如下 . 【捲取】注意！本單為直立式包裝。禁用STAGGER捲取送包裝！送RCL重處理例外。 (RMK00512) | 訂單:2501EFE030/018 CCPK 無 <生產備註> 事項 | 訂單:2501EFE030/018 CGQC 無 <品檢備註> 事項 | 訂單:2501EFE030/018 CCQC <品檢備註> 事項如下 . 【色差】1.1.此客戶對目視色差要求較高,請依限度樣本進行目視色差管制★--->發生過訴賠 (RMK00248) . 【色差】1.2.若針對特殊顏色需特別管理時，請品檢忽略1.1.的規定以特別規定為主 (RMK00248) . 【捲取】注意！本單為直立式包裝。禁用STAGGER捲取送包裝！送RCL重處理例外。 (RMK00512) | 訂單:2501EFE030/018 TOL 無 <生產備註> 事項 |  | 訂單 2501EFE030/018 修改記錄如下: 20241125 11:48:10 (06023) 退火碼: >> S1, 用途碼: >> COG003, 背面標示: >> S000, 訂單背面顏色(五碼): >> BW73Z, 背面漆膜厚: >> NOM, 背面漆塗漆型式幾塗幾烤: >> 2, 鉻酸鹽: >> Z, 訂單厚度: >> 0.02, 訂單重: >> 40, 重量容許率(下限): >> 10, 重量容許率(上限): >> 10, 訂單寬度: >> 48, 鍍製方式: >> AC, 鋼捲內徑: >> 508, 鋼捲下限重: >> 3, 鋼捲上限重: >> 4.5, 壓花條件碼: >> -, 表面花紋: >> R, 綠色識別碼: >> -, 印刷輥號: >> -, 產品代碼: >> PPGL, 皮膜碼: >> -, 單位別: >> I, 油品種類: >> Z, 塗油量: >> Z, 包裝代碼: >> E0 , 保護膜碼: >> -, 客戶試片取樣型式: >> -, 調質碼: >> S, 套筒碼: >> P , 規格: >> A792SSGR33, 製造標準: >> ASTM, 表面處理劑種類: >> Z, 表面處理劑塗佈量: >> Z, 伸長率測試: >> N, 硬度測試碼: >> N, 抗拉強度測試: >> N, 降伏強度測試: >> N, 厚度變異: >> 0, 訂單正面顏色(五碼): >> SBH86, 正面漆膜厚: >> 25, 正面漆塗漆型式幾塗幾烤: >> 2, 修邊碼: >> Y, 重量碼: >> AW, 鋼捲捲向: >> O, 鍍層碼: >> AZ50, | F:保證1/2 ASTM 厚度公差
PPGL | 2501EFE030/019 |  | 1. 製造標準為MS、ASTM或銷新加坡之訂單，若無技術指定優先用料，請優先使用國內料，勿使用ANFEN (OFP00406)-{.不符.} | 1. 製造標準為MS、ASTM或銷新加坡之訂單，若無技術指定優先用料，請優先使用國內料，勿使用ANFEN (OFP00406)-{.不符.} 2. 【提醒】！本單為直立式包裝，嚴禁鍍鋅或烤漆後以STAGGER捲取 (OFP00451)-{.不符.} 3. ※超耐候一系列用途要確認是否有英制公差需求，有英制公差需求時選配碼用ON027※ (OFP00680)-{.不符.} 4. 此經銷商有簽訂1/2厚度公差保證(無厚度變異),請調整冷軋與鍍鋅厚度公差管制範圍. 保證 ASTM 厚度公差 (OFP00180)-{.不符.} | 訂單:2501EFE030/019 CPL <生產備註> 事項如下 . 除HGI/ HGL 訂單邊緣不噴油. 其餘皆側緣噴油 (RMK00285) | 訂單:2501EFE030/019 CR1 <生產備註> 事項如下 . 此經銷商保證平均厚度在1/2厚度公差內，厚度量測NG時，如單位長度符合範圍，請放行 (RMK00402) . 此客戶有保證 全板形 急峻度 ≦ 0.7% ( ≦ 12 I-UNIT ) (RMK00583) | 訂單:2501EFE030/019 CR2 <生產備註> 事項如下 . 此經銷商保證平均厚度在1/2厚度公差內，厚度量測NG時，如單位長度符合範圍，請放行 (RMK00402) . 此客戶有保證 全板形 急峻度 ≦ 0.7% ( ≦ 12 I-UNIT ) (RMK00583) | 訂單:2501EFE030/019 CG1 <生產備註> 事項如下 . 鍍鋅表面不可有鋅痕、壓痕、凹陷、及刮傷 、應變痕等。 (RMK00054) . 此經銷商保證平均厚度在1/2厚度公差內，厚度量測NG時，如單位長度符合範圍，請放行 (RMK00402) . 此客戶有保證 全板形 急峻度 ≦ 0.7% ( ≦ 12 I-UNIT ) (RMK00583) | 訂單:2501EFE030/019 CG2 <生產備註> 事項如下 . 鍍鋅表面不可有鋅痕、壓痕、凹陷、及刮傷 、應變痕等。 (RMK00054) . 此經銷商保證平均厚度在1/2厚度公差內，厚度量測NG時，如單位長度符合範圍，請放行 (RMK00402) . 此客戶有保證 全板形 急峻度 ≦ 0.7% ( ≦ 12 I-UNIT ) (RMK00583) | 訂單:2501EFE030/019 CC1 <生產備註> 事項如下 . 正面面漆(20U)及正面總膜厚(25U)要求管制90%以上之膜厚,未達標準降級. (RMK00054) . 若背面面漆(20U)及背面總膜厚(25U)時要求管制90%以上之膜厚,未達標準降級 (RMK00054) . 面漆=18U(90%)~請購基準22U(110%),標準板總膜厚=5+20U(100%面漆). (RMK00054) . 30CM*全寬*留1塊給LAB及1塊給塗料商, (RMK00054) . 【色差】1.1.此客戶對目視色差要求較高,請依限度樣本進行目視色差管制★--->發生過訴賠 (RMK00248) . 【色差】1.2.若針對特殊顏色需特別管理時，請品檢忽略1.1.的規定以特別規定為主 (RMK00248) . 此經銷商保證平均厚度在1/2厚度公差內，厚度量測NG時，如單位長度符合範圍，請放行 (RMK00402) . 【捲取】注意！本單為直立式包裝。禁用STAGGER捲取送包裝！送RCL重處理例外。 (RMK00512) . 【抽氣量】白色系在CC1生產時,FINISH抽氣量請設定250,如生產中發生色差b值異常升高,請股長再加大抽氣量因應 (RMK00560) . 此客戶有保證 全板形 急峻度 ≦ 0.7% ( ≦ 12 I-UNIT ) (RMK00583) | 訂單:2501EFE030/019 CC2 <生產備註> 事項如下 . 正面面漆(20U)及正面總膜厚(25U)要求管制90%以上之膜厚,未達標準降級. (RMK00054) . 若背面面漆(20U)及背面總膜厚(25U)時要求管制90%以上之膜厚,未達標準降級 (RMK00054) . 面漆=18U(90%)~請購基準22U(110%),標準板總膜厚=5+20U(100%面漆). (RMK00054) . 30CM*全寬*留1塊給LAB及1塊給塗料商, (RMK00054) . 【色差】1.1.此客戶對目視色差要求較高,請依限度樣本進行目視色差管制★--->發生過訴賠 (RMK00248) . 【色差】1.2.若針對特殊顏色需特別管理時，請品檢忽略1.1.的規定以特別規定為主 (RMK00248) . 此經銷商保證平均厚度在1/2厚度公差內，厚度量測NG時，如單位長度符合範圍，請放行 (RMK00402) . 【捲取】注意！本單為直立式包裝。禁用STAGGER捲取送包裝！送RCL重處理例外。 (RMK00512) . 【抽氣量】白色系在CC1生產時,FINISH抽氣量請設定250,如生產中發生色差b值異常升高,請股長再加大抽氣量因應 (RMK00560) . 此客戶有保證 全板形 急峻度 ≦ 0.7% ( ≦ 12 I-UNIT ) (RMK00583) | 訂單:2501EFE030/019 RCL <生產備註> 事項如下 . 【捲取】注意！本單為直立式包裝。禁用STAGGER捲取送包裝！送RCL重處理例外。 (RMK00512) | 訂單:2501EFE030/019 CCPK 無 <生產備註> 事項 | 訂單:2501EFE030/019 CGQC 無 <品檢備註> 事項 | 訂單:2501EFE030/019 CCQC <品檢備註> 事項如下 . 【色差】1.1.此客戶對目視色差要求較高,請依限度樣本進行目視色差管制★--->發生過訴賠 (RMK00248) . 【色差】1.2.若針對特殊顏色需特別管理時，請品檢忽略1.1.的規定以特別規定為主 (RMK00248) . 【捲取】注意！本單為直立式包裝。禁用STAGGER捲取送包裝！送RCL重處理例外。 (RMK00512) | 訂單:2501EFE030/019 TOL 無 <生產備註> 事項 |  | 訂單 2501EFE030/019 修改記錄如下: 20241125 11:48:17 (06023) 退火碼: >> S1, 用途碼: >> COG003, 背面標示: >> S000, 訂單背面顏色(五碼): >> BW73Z, 背面漆膜厚: >> NOM, 背面漆塗漆型式幾塗幾烤: >> 2, 鉻酸鹽: >> Z, 訂單厚度: >> 0.02, 訂單重: >> 40, 重量容許率(下限): >> 10, 重量容許率(上限): >> 10, 訂單寬度: >> 48, 鍍製方式: >> AC, 鋼捲內徑: >> 508, 鋼捲下限重: >> 3, 鋼捲上限重: >> 4.5, 壓花條件碼: >> -, 表面花紋: >> R, 綠色識別碼: >> -, 印刷輥號: >> -, 產品代碼: >> PPGL, 皮膜碼: >> -, 單位別: >> I, 油品種類: >> Z, 塗油量: >> Z, 包裝代碼: >> E0 , 保護膜碼: >> -, 客戶試片取樣型式: >> -, 調質碼: >> S, 套筒碼: >> P , 規格: >> A792SSGR33, 製造標準: >> ASTM, 表面處理劑種類: >> Z, 表面處理劑塗佈量: >> Z, 伸長率測試: >> N, 硬度測試碼: >> N, 抗拉強度測試: >> N, 降伏強度測試: >> N, 厚度變異: >> 0, 訂單正面顏色(五碼): >> SWH68, 正面漆膜厚: >> 25, 正面漆塗漆型式幾塗幾烤: >> 2, 修邊碼: >> Y, 重量碼: >> AW, 鋼捲捲向: >> O, 鍍層碼: >> AZ50, | F:保證1/2 ASTM 厚度公差
PPGL | 2501EFE030/020 |  | 1. 製造標準為MS、ASTM或銷新加坡之訂單，若無技術指定優先用料，請優先使用國內料，勿使用ANFEN (OFP00406)-{.不符.} | 1. 製造標準為MS、ASTM或銷新加坡之訂單，若無技術指定優先用料，請優先使用國內料，勿使用ANFEN (OFP00406)-{.不符.} 2. 【提醒】！本單為直立式包裝，嚴禁鍍鋅或烤漆後以STAGGER捲取 (OFP00451)-{.不符.} 3. ※超耐候一系列用途要確認是否有英制公差需求，有英制公差需求時選配碼用ON027※ (OFP00680)-{.不符.} 4. 此經銷商有簽訂1/2厚度公差保證(無厚度變異),請調整冷軋與鍍鋅厚度公差管制範圍. 保證 ASTM 厚度公差 (OFP00180)-{.不符.} | 訂單:2501EFE030/020 CPL <生產備註> 事項如下 . 本單為烤漆背面大於等於25μ塗裝，軋延後不允許毛邊，請CPL注意修邊狀況 (RMK00124) . 【邊緣品質】此為烤漆背面25μ訂單，請加強檢視鋼捲：邊緣殘剪、側緣鋅渣或毛邊，因為會導致烤漆背面漆轉印正面 (RMK00126) . 除HGI/ HGL 訂單邊緣不噴油. 其餘皆側緣噴油 (RMK00285) | 訂單:2501EFE030/020 CR1 <生產備註> 事項如下 . 【邊緣品質】此為烤漆背面25μ訂單，請加強檢視鋼捲：邊緣殘剪、側緣鋅渣或毛邊，因為會導致烤漆背面漆轉印正面 (RMK00126) . 此經銷商保證平均厚度在1/2厚度公差內，厚度量測NG時，如單位長度符合範圍，請放行 (RMK00402) . 此客戶有保證 全板形 急峻度 ≦ 0.7% ( ≦ 12 I-UNIT ) (RMK00583) | 訂單:2501EFE030/020 CR2 <生產備註> 事項如下 . 【邊緣品質】此為烤漆背面25μ訂單，請加強檢視鋼捲：邊緣殘剪、側緣鋅渣或毛邊，因為會導致烤漆背面漆轉印正面 (RMK00126) . 此經銷商保證平均厚度在1/2厚度公差內，厚度量測NG時，如單位長度符合範圍，請放行 (RMK00402) . 此客戶有保證 全板形 急峻度 ≦ 0.7% ( ≦ 12 I-UNIT ) (RMK00583) | 訂單:2501EFE030/020 CG1 <生產備註> 事項如下 . 鍍鋅表面不可有鋅痕、壓痕、凹陷、及刮傷 、應變痕等。 (RMK00054) . 【邊緣品質】此為烤漆背面25μ訂單，請加強檢視鋼捲：邊緣殘剪、側緣鋅渣或毛邊，因為會導致烤漆背面漆轉印正面 (RMK00126) . 本單於烤漆正背面都塗裝正面漆，因此鍍鋅請管制背面表面品質比照正面 (RMK00363) . 此經銷商保證平均厚度在1/2厚度公差內，厚度量測NG時，如單位長度符合範圍，請放行 (RMK00402) . 此客戶有保證 全板形 急峻度 ≦ 0.7% ( ≦ 12 I-UNIT ) (RMK00583) | 訂單:2501EFE030/020 CG2 <生產備註> 事項如下 . 鍍鋅表面不可有鋅痕、壓痕、凹陷、及刮傷 、應變痕等。 (RMK00054) . 【邊緣品質】此為烤漆背面25μ訂單，請加強檢視鋼捲：邊緣殘剪、側緣鋅渣或毛邊，因為會導致烤漆背面漆轉印正面 (RMK00126) . 本單於烤漆正背面都塗裝正面漆，因此鍍鋅請管制背面表面品質比照正面 (RMK00363) . 此經銷商保證平均厚度在1/2厚度公差內，厚度量測NG時，如單位長度符合範圍，請放行 (RMK00402) . 此客戶有保證 全板形 急峻度 ≦ 0.7% ( ≦ 12 I-UNIT ) (RMK00583) | 訂單:2501EFE030/020 CC1 <生產備註> 事項如下 . 正面面漆(20U)及正面總膜厚(25U)要求管制90%以上之膜厚,未達標準降級. (RMK00054) . 若背面面漆(20U)及背面總膜厚(25U)時要求管制90%以上之膜厚,未達標準降級 (RMK00054) . 面漆=18U(90%)~請購基準22U(110%),標準板總膜厚=5+20U(100%面漆). (RMK00054) . 30CM*全寬*留1塊給LAB及1塊給塗料商, (RMK00054) . 【邊緣品質】此為烤漆背面25μ訂單，請加強檢視鋼捲：邊緣殘剪、側緣鋅渣或毛邊，因為會導致烤漆背面漆轉印正面 (RMK00126) . 【色差】1.1.此客戶對目視色差要求較高,請依限度樣本進行目視色差管制★--->發生過訴賠 (RMK00248) . 【色差】1.2.若針對特殊顏色需特別管理時，請品檢忽略1.1.的規定以特別規定為主 (RMK00248) . 此經銷商保證平均厚度在1/2厚度公差內，厚度量測NG時，如單位長度符合範圍，請放行 (RMK00402) . 【捲取】注意！本單為直立式包裝。禁用STAGGER捲取送包裝！送RCL重處理例外。 (RMK00512) . 此客戶有保證 全板形 急峻度 ≦ 0.7% ( ≦ 12 I-UNIT ) (RMK00583) | 訂單:2501EFE030/020 CC2 <生產備註> 事項如下 . 正面面漆(20U)及正面總膜厚(25U)要求管制90%以上之膜厚,未達標準降級. (RMK00054) . 若背面面漆(20U)及背面總膜厚(25U)時要求管制90%以上之膜厚,未達標準降級 (RMK00054) . 面漆=18U(90%)~請購基準22U(110%),標準板總膜厚=5+20U(100%面漆). (RMK00054) . 30CM*全寬*留1塊給LAB及1塊給塗料商, (RMK00054) . 【邊緣品質】此為烤漆背面25μ訂單，請加強檢視鋼捲：邊緣殘剪、側緣鋅渣或毛邊，因為會導致烤漆背面漆轉印正面 (RMK00126) . 【色差】1.1.此客戶對目視色差要求較高,請依限度樣本進行目視色差管制★--->發生過訴賠 (RMK00248) . 【色差】1.2.若針對特殊顏色需特別管理時，請品檢忽略1.1.的規定以特別規定為主 (RMK00248) . 此經銷商保證平均厚度在1/2厚度公差內，厚度量測NG時，如單位長度符合範圍，請放行 (RMK00402) . 【捲取】注意！本單為直立式包裝。禁用STAGGER捲取送包裝！送RCL重處理例外。 (RMK00512) . 此客戶有保證 全板形 急峻度 ≦ 0.7% ( ≦ 12 I-UNIT ) (RMK00583) | 訂單:2501EFE030/020 RCL <生產備註> 事項如下 . 【捲取】注意！本單為直立式包裝。禁用STAGGER捲取送包裝！送RCL重處理例外。 (RMK00512) | 訂單:2501EFE030/020 CCPK 無 <生產備註> 事項 | 訂單:2501EFE030/020 CGQC <品檢備註> 事項如下 . 【邊緣品質】此為烤漆背面25μ訂單，請加強檢視鋼捲：邊緣殘剪、側緣鋅渣或毛邊，因為會導致烤漆背面漆轉印正面 (RMK00126) . 本單於烤漆正背面都塗裝正面漆，因此鍍鋅請管制背面表面品質比照正面 (RMK00363) | 訂單:2501EFE030/020 CCQC <品檢備註> 事項如下 . 【邊緣品質】此為烤漆背面25μ訂單，請加強檢視鋼捲：邊緣殘剪、側緣鋅渣或毛邊，因為會導致烤漆背面漆轉印正面 (RMK00126) . 【色差】1.1.此客戶對目視色差要求較高,請依限度樣本進行目視色差管制★--->發生過訴賠 (RMK00248) . 【色差】1.2.若針對特殊顏色需特別管理時，請品檢忽略1.1.的規定以特別規定為主 (RMK00248) . 【捲取】注意！本單為直立式包裝。禁用STAGGER捲取送包裝！送RCL重處理例外。 (RMK00512) | 訂單:2501EFE030/020 TOL 無 <生產備註> 事項 |  | 訂單 2501EFE030/020 修改記錄如下: 20241125 11:48:25 (06023) 退火碼: >> S1, 用途碼: >> COG003, 背面標示: >> S000, 訂單背面顏色(五碼): >> SBH78, 背面漆膜厚: >> 25, 背面漆塗漆型式幾塗幾烤: >> 2, 鉻酸鹽: >> Z, 訂單厚度: >> 0.02, 訂單重: >> 40, 重量容許率(下限): >> 10, 重量容許率(上限): >> 10, 訂單寬度: >> 48, 鍍製方式: >> AC, 鋼捲內徑: >> 508, 鋼捲下限重: >> 3, 鋼捲上限重: >> 4.5, 壓花條件碼: >> -, 表面花紋: >> R, 綠色識別碼: >> -, 印刷輥號: >> -, 產品代碼: >> PPGL, 皮膜碼: >> -, 單位別: >> I, 油品種類: >> Z, 塗油量: >> Z, 包裝代碼: >> E0 , 保護膜碼: >> -, 客戶試片取樣型式: >> -, 調質碼: >> S, 套筒碼: >> P , 規格: >> A792SSGR33, 製造標準: >> ASTM, 表面處理劑種類: >> Z, 表面處理劑塗佈量: >> Z, 伸長率測試: >> N, 硬度測試碼: >> N, 抗拉強度測試: >> N, 降伏強度測試: >> N, 厚度變異: >> 0, 訂單正面顏色(五碼): >> SBH78, 正面漆膜厚: >> 25, 正面漆塗漆型式幾塗幾烤: >> 2, 修邊碼: >> Y, 重量碼: >> AW, 鋼捲捲向: >> O, 鍍層碼: >> AZ50, | F:保證1/2 ASTM 厚度公差
PPGL | 2501EFE030/021 |  | 1. 製造標準為MS、ASTM或銷新加坡之訂單，若無技術指定優先用料，請優先使用國內料，勿使用ANFEN (OFP00406)-{.不符.} | 1. 製造標準為MS、ASTM或銷新加坡之訂單，若無技術指定優先用料，請優先使用國內料，勿使用ANFEN (OFP00406)-{.不符.} 2. 【提醒】！本單為直立式包裝，嚴禁鍍鋅或烤漆後以STAGGER捲取 (OFP00451)-{.不符.} 3. ※超耐候一系列用途要確認是否有英制公差需求，有英制公差需求時選配碼用ON027※ (OFP00680)-{.不符.} 4. 此經銷商有簽訂1/2厚度公差保證(無厚度變異),請調整冷軋與鍍鋅厚度公差管制範圍. 保證 ASTM 厚度公差 (OFP00180)-{.不符.} | 訂單:2501EFE030/021 CPL <生產備註> 事項如下 . 本單為烤漆背面大於等於25μ塗裝，軋延後不允許毛邊，請CPL注意修邊狀況 (RMK00124) . 【邊緣品質】此為烤漆背面25μ訂單，請加強檢視鋼捲：邊緣殘剪、側緣鋅渣或毛邊，因為會導致烤漆背面漆轉印正面 (RMK00126) . 除HGI/ HGL 訂單邊緣不噴油. 其餘皆側緣噴油 (RMK00285) | 訂單:2501EFE030/021 CR1 <生產備註> 事項如下 . 【邊緣品質】此為烤漆背面25μ訂單，請加強檢視鋼捲：邊緣殘剪、側緣鋅渣或毛邊，因為會導致烤漆背面漆轉印正面 (RMK00126) . 此經銷商保證平均厚度在1/2厚度公差內，厚度量測NG時，如單位長度符合範圍，請放行 (RMK00402) . 此客戶有保證 全板形 急峻度 ≦ 0.7% ( ≦ 12 I-UNIT ) (RMK00583) | 訂單:2501EFE030/021 CR2 <生產備註> 事項如下 . 【邊緣品質】此為烤漆背面25μ訂單，請加強檢視鋼捲：邊緣殘剪、側緣鋅渣或毛邊，因為會導致烤漆背面漆轉印正面 (RMK00126) . 此經銷商保證平均厚度在1/2厚度公差內，厚度量測NG時，如單位長度符合範圍，請放行 (RMK00402) . 此客戶有保證 全板形 急峻度 ≦ 0.7% ( ≦ 12 I-UNIT ) (RMK00583) | 訂單:2501EFE030/021 CG1 <生產備註> 事項如下 . 鍍鋅表面不可有鋅痕、壓痕、凹陷、及刮傷 、應變痕等。 (RMK00054) . 【邊緣品質】此為烤漆背面25μ訂單，請加強檢視鋼捲：邊緣殘剪、側緣鋅渣或毛邊，因為會導致烤漆背面漆轉印正面 (RMK00126) . 本單於烤漆正背面都塗裝正面漆，因此鍍鋅請管制背面表面品質比照正面 (RMK00363) . 此經銷商保證平均厚度在1/2厚度公差內，厚度量測NG時，如單位長度符合範圍，請放行 (RMK00402) . 此客戶有保證 全板形 急峻度 ≦ 0.7% ( ≦ 12 I-UNIT ) (RMK00583) | 訂單:2501EFE030/021 CG2 <生產備註> 事項如下 . 鍍鋅表面不可有鋅痕、壓痕、凹陷、及刮傷 、應變痕等。 (RMK00054) . 【邊緣品質】此為烤漆背面25μ訂單，請加強檢視鋼捲：邊緣殘剪、側緣鋅渣或毛邊，因為會導致烤漆背面漆轉印正面 (RMK00126) . 本單於烤漆正背面都塗裝正面漆，因此鍍鋅請管制背面表面品質比照正面 (RMK00363) . 此經銷商保證平均厚度在1/2厚度公差內，厚度量測NG時，如單位長度符合範圍，請放行 (RMK00402) . 此客戶有保證 全板形 急峻度 ≦ 0.7% ( ≦ 12 I-UNIT ) (RMK00583) | 訂單:2501EFE030/021 CC1 <生產備註> 事項如下 . 正面面漆(20U)及正面總膜厚(25U)要求管制90%以上之膜厚,未達標準降級. (RMK00054) . 若背面面漆(20U)及背面總膜厚(25U)時要求管制90%以上之膜厚,未達標準降級 (RMK00054) . 面漆=18U(90%)~請購基準22U(110%),標準板總膜厚=5+20U(100%面漆). (RMK00054) . 30CM*全寬*留1塊給LAB及1塊給塗料商, (RMK00054) . 【邊緣品質】此為烤漆背面25μ訂單，請加強檢視鋼捲：邊緣殘剪、側緣鋅渣或毛邊，因為會導致烤漆背面漆轉印正面 (RMK00126) . 【色差】1.1.此客戶對目視色差要求較高,請依限度樣本進行目視色差管制★--->發生過訴賠 (RMK00248) . 【色差】1.2.若針對特殊顏色需特別管理時，請品檢忽略1.1.的規定以特別規定為主 (RMK00248) . 此經銷商保證平均厚度在1/2厚度公差內，厚度量測NG時，如單位長度符合範圍，請放行 (RMK00402) . 【捲取】注意！本單為直立式包裝。禁用STAGGER捲取送包裝！送RCL重處理例外。 (RMK00512) . 此客戶有保證 全板形 急峻度 ≦ 0.7% ( ≦ 12 I-UNIT ) (RMK00583) | 訂單:2501EFE030/021 CC2 <生產備註> 事項如下 . 正面面漆(20U)及正面總膜厚(25U)要求管制90%以上之膜厚,未達標準降級. (RMK00054) . 若背面面漆(20U)及背面總膜厚(25U)時要求管制90%以上之膜厚,未達標準降級 (RMK00054) . 面漆=18U(90%)~請購基準22U(110%),標準板總膜厚=5+20U(100%面漆). (RMK00054) . 30CM*全寬*留1塊給LAB及1塊給塗料商, (RMK00054) . 【邊緣品質】此為烤漆背面25μ訂單，請加強檢視鋼捲：邊緣殘剪、側緣鋅渣或毛邊，因為會導致烤漆背面漆轉印正面 (RMK00126) . 【色差】1.1.此客戶對目視色差要求較高,請依限度樣本進行目視色差管制★--->發生過訴賠 (RMK00248) . 【色差】1.2.若針對特殊顏色需特別管理時，請品檢忽略1.1.的規定以特別規定為主 (RMK00248) . 此經銷商保證平均厚度在1/2厚度公差內，厚度量測NG時，如單位長度符合範圍，請放行 (RMK00402) . 【捲取】注意！本單為直立式包裝。禁用STAGGER捲取送包裝！送RCL重處理例外。 (RMK00512) . 此客戶有保證 全板形 急峻度 ≦ 0.7% ( ≦ 12 I-UNIT ) (RMK00583) | 訂單:2501EFE030/021 RCL <生產備註> 事項如下 . 【捲取】注意！本單為直立式包裝。禁用STAGGER捲取送包裝！送RCL重處理例外。 (RMK00512) | 訂單:2501EFE030/021 CCPK 無 <生產備註> 事項 | 訂單:2501EFE030/021 CGQC <品檢備註> 事項如下 . 【邊緣品質】此為烤漆背面25μ訂單，請加強檢視鋼捲：邊緣殘剪、側緣鋅渣或毛邊，因為會導致烤漆背面漆轉印正面 (RMK00126) . 本單於烤漆正背面都塗裝正面漆，因此鍍鋅請管制背面表面品質比照正面 (RMK00363) | 訂單:2501EFE030/021 CCQC <品檢備註> 事項如下 . 【邊緣品質】此為烤漆背面25μ訂單，請加強檢視鋼捲：邊緣殘剪、側緣鋅渣或毛邊，因為會導致烤漆背面漆轉印正面 (RMK00126) . 【色差】1.1.此客戶對目視色差要求較高,請依限度樣本進行目視色差管制★--->發生過訴賠 (RMK00248) . 【色差】1.2.若針對特殊顏色需特別管理時，請品檢忽略1.1.的規定以特別規定為主 (RMK00248) . 【捲取】注意！本單為直立式包裝。禁用STAGGER捲取送包裝！送RCL重處理例外。 (RMK00512) | 訂單:2501EFE030/021 TOL 無 <生產備註> 事項 |  | 訂單 2501EFE030/021 修改記錄如下: 20241125 11:48:32 (06023) 退火碼: >> S1, 用途碼: >> COG007, 背面標示: >> S000, 訂單背面顏色(五碼): >> SWS4W, 背面漆膜厚: >> 25, 背面漆塗漆型式幾塗幾烤: >> 2, 鉻酸鹽: >> Z, 訂單厚度: >> 0.02, 訂單重: >> 40, 重量容許率(下限): >> 10, 重量容許率(上限): >> 10, 訂單寬度: >> 48, 鍍製方式: >> AC, 鋼捲內徑: >> 508, 鋼捲下限重: >> 3, 鋼捲上限重: >> 4.5, 壓花條件碼: >> -, 表面花紋: >> R, 綠色識別碼: >> -, 印刷輥號: >> -, 產品代碼: >> PPGL, 皮膜碼: >> -, 單位別: >> I, 油品種類: >> Z, 塗油量: >> Z, 包裝代碼: >> E0 , 保護膜碼: >> -, 客戶試片取樣型式: >> -, 調質碼: >> S, 套筒碼: >> P , 規格: >> A792SSGR33, 製造標準: >> ASTM, 表面處理劑種類: >> Z, 表面處理劑塗佈量: >> Z, 伸長率測試: >> N, 硬度測試碼: >> N, 抗拉強度測試: >> N, 降伏強度測試: >> N, 厚度變異: >> 0, 訂單正面顏色(五碼): >> SBH7N, 正面漆膜厚: >> 25, 正面漆塗漆型式幾塗幾烤: >> 2, 修邊碼: >> Y, 重量碼: >> AW, 鋼捲捲向: >> O, 鍍層碼: >> AZ50, | F:保證1/2 ASTM 厚度公差
PPGL | 2501EFE030/022 |  | 1. 製造標準為MS、ASTM或銷新加坡之訂單，若無技術指定優先用料，請優先使用國內料，勿使用ANFEN (OFP00406)-{.不符.} | 1. 製造標準為MS、ASTM或銷新加坡之訂單，若無技術指定優先用料，請優先使用國內料，勿使用ANFEN (OFP00406)-{.不符.} 2. 【提醒】！本單為直立式包裝，嚴禁鍍鋅或烤漆後以STAGGER捲取 (OFP00451)-{.不符.} 3. ※超耐候一系列用途要確認是否有英制公差需求，有英制公差需求時選配碼用ON027※ (OFP00680)-{.不符.} 4. 此經銷商有簽訂1/2厚度公差保證(無厚度變異),請調整冷軋與鍍鋅厚度公差管制範圍. 保證 ASTM 厚度公差 (OFP00180)-{.不符.} | 訂單:2501EFE030/022 CPL <生產備註> 事項如下 . 本單為烤漆背面大於等於25μ塗裝，軋延後不允許毛邊，請CPL注意修邊狀況 (RMK00124) . 【邊緣品質】此為烤漆背面25μ訂單，請加強檢視鋼捲：邊緣殘剪、側緣鋅渣或毛邊，因為會導致烤漆背面漆轉印正面 (RMK00126) . 除HGI/ HGL 訂單邊緣不噴油. 其餘皆側緣噴油 (RMK00285) | 訂單:2501EFE030/022 CR1 <生產備註> 事項如下 . 【邊緣品質】此為烤漆背面25μ訂單，請加強檢視鋼捲：邊緣殘剪、側緣鋅渣或毛邊，因為會導致烤漆背面漆轉印正面 (RMK00126) . 此經銷商保證平均厚度在1/2厚度公差內，厚度量測NG時，如單位長度符合範圍，請放行 (RMK00402) . 此客戶有保證 全板形 急峻度 ≦ 0.7% ( ≦ 12 I-UNIT ) (RMK00583) | 訂單:2501EFE030/022 CR2 <生產備註> 事項如下 . 【邊緣品質】此為烤漆背面25μ訂單，請加強檢視鋼捲：邊緣殘剪、側緣鋅渣或毛邊，因為會導致烤漆背面漆轉印正面 (RMK00126) . 此經銷商保證平均厚度在1/2厚度公差內，厚度量測NG時，如單位長度符合範圍，請放行 (RMK00402) . 此客戶有保證 全板形 急峻度 ≦ 0.7% ( ≦ 12 I-UNIT ) (RMK00583) | 訂單:2501EFE030/022 CG1 <生產備註> 事項如下 . 鍍鋅表面不可有鋅痕、壓痕、凹陷、及刮傷 、應變痕等。 (RMK00054) . 【邊緣品質】此為烤漆背面25μ訂單，請加強檢視鋼捲：邊緣殘剪、側緣鋅渣或毛邊，因為會導致烤漆背面漆轉印正面 (RMK00126) . 本單於烤漆正背面都塗裝正面漆，因此鍍鋅請管制背面表面品質比照正面 (RMK00363) . 此經銷商保證平均厚度在1/2厚度公差內，厚度量測NG時，如單位長度符合範圍，請放行 (RMK00402) . 此客戶有保證 全板形 急峻度 ≦ 0.7% ( ≦ 12 I-UNIT ) (RMK00583) | 訂單:2501EFE030/022 CG2 <生產備註> 事項如下 . 鍍鋅表面不可有鋅痕、壓痕、凹陷、及刮傷 、應變痕等。 (RMK00054) . 【邊緣品質】此為烤漆背面25μ訂單，請加強檢視鋼捲：邊緣殘剪、側緣鋅渣或毛邊，因為會導致烤漆背面漆轉印正面 (RMK00126) . 本單於烤漆正背面都塗裝正面漆，因此鍍鋅請管制背面表面品質比照正面 (RMK00363) . 此經銷商保證平均厚度在1/2厚度公差內，厚度量測NG時，如單位長度符合範圍，請放行 (RMK00402) . 此客戶有保證 全板形 急峻度 ≦ 0.7% ( ≦ 12 I-UNIT ) (RMK00583) | 訂單:2501EFE030/022 CC1 <生產備註> 事項如下 . 正面面漆(20U)及正面總膜厚(25U)要求管制90%以上之膜厚,未達標準降級. (RMK00054) . 若背面面漆(20U)及背面總膜厚(25U)時要求管制90%以上之膜厚,未達標準降級 (RMK00054) . 面漆=18U(90%)~請購基準22U(110%),標準板總膜厚=5+20U(100%面漆). (RMK00054) . 30CM*全寬*留1塊給LAB及1塊給塗料商, (RMK00054) . 【邊緣品質】此為烤漆背面25μ訂單，請加強檢視鋼捲：邊緣殘剪、側緣鋅渣或毛邊，因為會導致烤漆背面漆轉印正面 (RMK00126) . 【色差】1.1.此客戶對目視色差要求較高,請依限度樣本進行目視色差管制★--->發生過訴賠 (RMK00248) . 【色差】1.2.若針對特殊顏色需特別管理時，請品檢忽略1.1.的規定以特別規定為主 (RMK00248) . 此經銷商保證平均厚度在1/2厚度公差內，厚度量測NG時，如單位長度符合範圍，請放行 (RMK00402) . 【捲取】注意！本單為直立式包裝。禁用STAGGER捲取送包裝！送RCL重處理例外。 (RMK00512) . 【抽氣量】白色系在CC1生產時,FINISH抽氣量請設定250,如生產中發生色差b值異常升高,請股長再加大抽氣量因應 (RMK00560) . 此客戶有保證 全板形 急峻度 ≦ 0.7% ( ≦ 12 I-UNIT ) (RMK00583) | 訂單:2501EFE030/022 CC2 <生產備註> 事項如下 . 正面面漆(20U)及正面總膜厚(25U)要求管制90%以上之膜厚,未達標準降級. (RMK00054) . 若背面面漆(20U)及背面總膜厚(25U)時要求管制90%以上之膜厚,未達標準降級 (RMK00054) . 面漆=18U(90%)~請購基準22U(110%),標準板總膜厚=5+20U(100%面漆). (RMK00054) . 30CM*全寬*留1塊給LAB及1塊給塗料商, (RMK00054) . 【邊緣品質】此為烤漆背面25μ訂單，請加強檢視鋼捲：邊緣殘剪、側緣鋅渣或毛邊，因為會導致烤漆背面漆轉印正面 (RMK00126) . 【色差】1.1.此客戶對目視色差要求較高,請依限度樣本進行目視色差管制★--->發生過訴賠 (RMK00248) . 【色差】1.2.若針對特殊顏色需特別管理時，請品檢忽略1.1.的規定以特別規定為主 (RMK00248) . 此經銷商保證平均厚度在1/2厚度公差內，厚度量測NG時，如單位長度符合範圍，請放行 (RMK00402) . 【捲取】注意！本單為直立式包裝。禁用STAGGER捲取送包裝！送RCL重處理例外。 (RMK00512) . 【抽氣量】白色系在CC1生產時,FINISH抽氣量請設定250,如生產中發生色差b值異常升高,請股長再加大抽氣量因應 (RMK00560) . 此客戶有保證 全板形 急峻度 ≦ 0.7% ( ≦ 12 I-UNIT ) (RMK00583) | 訂單:2501EFE030/022 RCL <生產備註> 事項如下 . 【捲取】注意！本單為直立式包裝。禁用STAGGER捲取送包裝！送RCL重處理例外。 (RMK00512) | 訂單:2501EFE030/022 CCPK 無 <生產備註> 事項 | 訂單:2501EFE030/022 CGQC <品檢備註> 事項如下 . 【邊緣品質】此為烤漆背面25μ訂單，請加強檢視鋼捲：邊緣殘剪、側緣鋅渣或毛邊，因為會導致烤漆背面漆轉印正面 (RMK00126) . 本單於烤漆正背面都塗裝正面漆，因此鍍鋅請管制背面表面品質比照正面 (RMK00363) | 訂單:2501EFE030/022 CCQC <品檢備註> 事項如下 . 【邊緣品質】此為烤漆背面25μ訂單，請加強檢視鋼捲：邊緣殘剪、側緣鋅渣或毛邊，因為會導致烤漆背面漆轉印正面 (RMK00126) . 【色差】1.1.此客戶對目視色差要求較高,請依限度樣本進行目視色差管制★--->發生過訴賠 (RMK00248) . 【色差】1.2.若針對特殊顏色需特別管理時，請品檢忽略1.1.的規定以特別規定為主 (RMK00248) . 【捲取】注意！本單為直立式包裝。禁用STAGGER捲取送包裝！送RCL重處理例外。 (RMK00512) | 訂單:2501EFE030/022 TOL 無 <生產備註> 事項 |  | 訂單 2501EFE030/022 修改記錄如下: 20241125 11:48:39 (06023) 退火碼: >> S1, 用途碼: >> COG003, 背面標示: >> S000, 訂單背面顏色(五碼): >> SYH46, 背面漆膜厚: >> 25, 背面漆塗漆型式幾塗幾烤: >> 2, 鉻酸鹽: >> Z, 訂單厚度: >> 0.02, 訂單重: >> 40, 重量容許率(下限): >> 10, 重量容許率(上限): >> 10, 訂單寬度: >> 48, 鍍製方式: >> AC, 鋼捲內徑: >> 508, 鋼捲下限重: >> 3, 鋼捲上限重: >> 4.5, 壓花條件碼: >> -, 表面花紋: >> R, 綠色識別碼: >> -, 印刷輥號: >> -, 產品代碼: >> PPGL, 皮膜碼: >> -, 單位別: >> I, 油品種類: >> Z, 塗油量: >> Z, 包裝代碼: >> E0 , 保護膜碼: >> -, 客戶試片取樣型式: >> -, 調質碼: >> S, 套筒碼: >> P , 規格: >> A792SSGR33, 製造標準: >> ASTM, 表面處理劑種類: >> Z, 表面處理劑塗佈量: >> Z, 伸長率測試: >> N, 硬度測試碼: >> N, 抗拉強度測試: >> N, 降伏強度測試: >> N, 訂單正面顏色(五碼): >> SWH5V, 正面漆膜厚: >> 25, 正面漆塗漆型式幾塗幾烤: >> 2, 修邊碼: >> Y, 重量碼: >> AW, 鋼捲捲向: >> O, 鍍層碼: >> AZ50, | F:保證1/2 ASTM 厚度公差
PPGL | 2501EFE030/023 |  | 1. 製造標準為MS、ASTM或銷新加坡之訂單，若無技術指定優先用料，請優先使用國內料，勿使用ANFEN (OFP00406)-{.不符.} | 1. 製造標準為MS、ASTM或銷新加坡之訂單，若無技術指定優先用料，請優先使用國內料，勿使用ANFEN (OFP00406)-{.不符.} 2. 【提醒】！本單為直立式包裝，嚴禁鍍鋅或烤漆後以STAGGER捲取 (OFP00451)-{.不符.} 3. ※超耐候一系列用途要確認是否有英制公差需求，有英制公差需求時選配碼用ON027※ (OFP00680)-{.不符.} 4. 此經銷商有簽訂1/2厚度公差保證(無厚度變異),請調整冷軋與鍍鋅厚度公差管制範圍. 保證 ASTM 厚度公差 (OFP00180)-{.不符.} | 訂單:2501EFE030/023 CPL <生產備註> 事項如下 . 除HGI/ HGL 訂單邊緣不噴油. 其餘皆側緣噴油 (RMK00285) | 訂單:2501EFE030/023 CR1 <生產備註> 事項如下 . 此經銷商保證平均厚度在1/2厚度公差內，厚度量測NG時，如單位長度符合範圍，請放行 (RMK00402) . 此客戶有保證 全板形 急峻度 ≦ 0.7% ( ≦ 12 I-UNIT ) (RMK00583) | 訂單:2501EFE030/023 CR2 <生產備註> 事項如下 . 此經銷商保證平均厚度在1/2厚度公差內，厚度量測NG時，如單位長度符合範圍，請放行 (RMK00402) . 此客戶有保證 全板形 急峻度 ≦ 0.7% ( ≦ 12 I-UNIT ) (RMK00583) | 訂單:2501EFE030/023 CG1 <生產備註> 事項如下 . 鍍鋅表面不可有鋅痕、壓痕、凹陷、及刮傷 、應變痕等。 (RMK00054) . 此經銷商保證平均厚度在1/2厚度公差內，厚度量測NG時，如單位長度符合範圍，請放行 (RMK00402) . 此客戶有保證 全板形 急峻度 ≦ 0.7% ( ≦ 12 I-UNIT ) (RMK00583) | 訂單:2501EFE030/023 CG2 <生產備註> 事項如下 . 鍍鋅表面不可有鋅痕、壓痕、凹陷、及刮傷 、應變痕等。 (RMK00054) . 此經銷商保證平均厚度在1/2厚度公差內，厚度量測NG時，如單位長度符合範圍，請放行 (RMK00402) . 此客戶有保證 全板形 急峻度 ≦ 0.7% ( ≦ 12 I-UNIT ) (RMK00583) | 訂單:2501EFE030/023 CC1 <生產備註> 事項如下 . 【色差】色差放行標準為DE<= 2.0，只管制當批無明顯目視色差，不管制批差異。 (RMK-E_CHIN) . 正面面漆(20U)及正面總膜厚(25U)要求管制90%以上之膜厚,未達標準降級. (RMK00054) . 若背面面漆(20U)及背面總膜厚(25U)時要求管制90%以上之膜厚,未達標準降級 (RMK00054) . 面漆=18U(90%)~請購基準22U(110%),標準板總膜厚=5+20U(100%面漆). (RMK00054) . 30CM*全寬*留1塊給LAB及1塊給塗料商, (RMK00054) . 【色差】1.1.此客戶對目視色差要求較高,請依限度樣本進行目視色差管制★--->發生過訴賠 (RMK00248) . 【色差】1.2.若針對特殊顏色需特別管理時，請品檢忽略1.1.的規定以特別規定為主 (RMK00248) . 此經銷商保證平均厚度在1/2厚度公差內，厚度量測NG時，如單位長度符合範圍，請放行 (RMK00402) . 【捲取】注意！本單為直立式包裝。禁用STAGGER捲取送包裝！送RCL重處理例外。 (RMK00512) . 此客戶有保證 全板形 急峻度 ≦ 0.7% ( ≦ 12 I-UNIT ) (RMK00583) | 訂單:2501EFE030/023 CC2 <生產備註> 事項如下 . 【色差】色差放行標準為DE<= 2.0，只管制當批無明顯目視色差，不管制批差異。 (RMK-E_CHIN) . 正面面漆(20U)及正面總膜厚(25U)要求管制90%以上之膜厚,未達標準降級. (RMK00054) . 若背面面漆(20U)及背面總膜厚(25U)時要求管制90%以上之膜厚,未達標準降級 (RMK00054) . 面漆=18U(90%)~請購基準22U(110%),標準板總膜厚=5+20U(100%面漆). (RMK00054) . 30CM*全寬*留1塊給LAB及1塊給塗料商, (RMK00054) . 【色差】1.1.此客戶對目視色差要求較高,請依限度樣本進行目視色差管制★--->發生過訴賠 (RMK00248) . 【色差】1.2.若針對特殊顏色需特別管理時，請品檢忽略1.1.的規定以特別規定為主 (RMK00248) . 此經銷商保證平均厚度在1/2厚度公差內，厚度量測NG時，如單位長度符合範圍，請放行 (RMK00402) . 【捲取】注意！本單為直立式包裝。禁用STAGGER捲取送包裝！送RCL重處理例外。 (RMK00512) . 此客戶有保證 全板形 急峻度 ≦ 0.7% ( ≦ 12 I-UNIT ) (RMK00583) | 訂單:2501EFE030/023 RCL <生產備註> 事項如下 . 【捲取】注意！本單為直立式包裝。禁用STAGGER捲取送包裝！送RCL重處理例外。 (RMK00512) | 訂單:2501EFE030/023 CCPK 無 <生產備註> 事項 | 訂單:2501EFE030/023 CGQC 無 <品檢備註> 事項 | 訂單:2501EFE030/023 CCQC <品檢備註> 事項如下 . 【色差】色差放行標準為DE<= 2.0，只管制當批無明顯目視色差，不管制批差異。 (RMK-E_CHIN) . 【色差】1.1.此客戶對目視色差要求較高,請依限度樣本進行目視色差管制★--->發生過訴賠 (RMK00248) . 【色差】1.2.若針對特殊顏色需特別管理時，請品檢忽略1.1.的規定以特別規定為主 (RMK00248) . 【捲取】注意！本單為直立式包裝。禁用STAGGER捲取送包裝！送RCL重處理例外。 (RMK00512) | 訂單:2501EFE030/023 TOL 無 <生產備註> 事項 | 【色差】色差放行標準為DE<= 2.0，只管制當批無明顯目視色差，不管制批差異。^^/CC1/CC2/CCQC/ <<.E_CHIN 2024/12/02 11:24.>> | 訂單 2501EFE030/023 修改記錄如下: 20241125 11:48:46 (06023) 退火碼: >> S1, 用途碼: >> COG007, 背面標示: >> S000, 訂單背面顏色(五碼): >> BW73Z, 背面漆膜厚: >> NOM, 背面漆塗漆型式幾塗幾烤: >> 2, 鉻酸鹽: >> Z, 訂單厚度: >> 0.02, 訂單重: >> 40, 重量容許率(下限): >> 10, 重量容許率(上限): >> 10, 訂單寬度: >> 48, 鍍製方式: >> AC, 鋼捲內徑: >> 508, 鋼捲下限重: >> 3, 鋼捲上限重: >> 4.5, 壓花條件碼: >> -, 表面花紋: >> R, 綠色識別碼: >> -, 印刷輥號: >> -, 產品代碼: >> PPGL, 皮膜碼: >> -, 單位別: >> I, 油品種類: >> Z, 塗油量: >> Z, 包裝代碼: >> E0 , 保護膜碼: >> -, 客戶試片取樣型式: >> -, 調質碼: >> S, 套筒碼: >> P , 規格: >> A792SSGR33, 製造標準: >> ASTM, 表面處理劑種類: >> Z, 表面處理劑塗佈量: >> Z, 伸長率測試: >> N, 硬度測試碼: >> N, 抗拉強度測試: >> N, 降伏強度測試: >> N, 厚度變異: >> 0, 訂單正面顏色(五碼): >> SGT7Q, 正面漆膜厚: >> 25, 正面漆塗漆型式幾塗幾烤: >> 2, 修邊碼: >> Y, 重量碼: >> AW, 鋼捲捲向: >> O, 鍍層碼: >> AZ50, | F:保證1/2 ASTM 厚度公差
PPGL | 2501EFE030/024 |  | 1. 製造標準為MS、ASTM或銷新加坡之訂單，若無技術指定優先用料，請優先使用國內料，勿使用ANFEN (OFP00406)-{.不符.} | 1. 製造標準為MS、ASTM或銷新加坡之訂單，若無技術指定優先用料，請優先使用國內料，勿使用ANFEN (OFP00406)-{.不符.} 2. 【提醒】！本單為直立式包裝，嚴禁鍍鋅或烤漆後以STAGGER捲取 (OFP00451)-{.不符.} 3. 此經銷商有簽訂1/2厚度公差保證(無厚度變異),請調整冷軋與鍍鋅厚度公差管制範圍. 保證 ASTM 厚度公差 (OFP00180)-{.不符.} | 訂單:2501EFE030/024 CPL <生產備註> 事項如下 . 除HGI/ HGL 訂單邊緣不噴油. 其餘皆側緣噴油 (RMK00285) | 訂單:2501EFE030/024 CR1 <生產備註> 事項如下 . 此經銷商保證平均厚度在1/2厚度公差內，厚度量測NG時，如單位長度符合範圍，請放行 (RMK00402) . 此客戶有保證 全板形 急峻度 ≦ 0.7% ( ≦ 12 I-UNIT ) (RMK00583) | 訂單:2501EFE030/024 CR2 <生產備註> 事項如下 . 此經銷商保證平均厚度在1/2厚度公差內，厚度量測NG時，如單位長度符合範圍，請放行 (RMK00402) . 此客戶有保證 全板形 急峻度 ≦ 0.7% ( ≦ 12 I-UNIT ) (RMK00583) | 訂單:2501EFE030/024 CG1 <生產備註> 事項如下 . 此經銷商保證平均厚度在1/2厚度公差內，厚度量測NG時，如單位長度符合範圍，請放行 (RMK00402) . 此客戶有保證 全板形 急峻度 ≦ 0.7% ( ≦ 12 I-UNIT ) (RMK00583) | 訂單:2501EFE030/024 CG2 <生產備註> 事項如下 . 此經銷商保證平均厚度在1/2厚度公差內，厚度量測NG時，如單位長度符合範圍，請放行 (RMK00402) . 此客戶有保證 全板形 急峻度 ≦ 0.7% ( ≦ 12 I-UNIT ) (RMK00583) | 訂單:2501EFE030/024 CC1 <生產備註> 事項如下 . 【色差】1.1.此客戶對目視色差要求較高,請依限度樣本進行目視色差管制★--->發生過訴賠 (RMK00248) . 【色差】1.2.若針對特殊顏色需特別管理時，請品檢忽略1.1.的規定以特別規定為主 (RMK00248) . 此經銷商保證平均厚度在1/2厚度公差內，厚度量測NG時，如單位長度符合範圍，請放行 (RMK00402) . 【捲取】注意！本單為直立式包裝。禁用STAGGER捲取送包裝！送RCL重處理例外。 (RMK00512) . 此客戶有保證 全板形 急峻度 ≦ 0.7% ( ≦ 12 I-UNIT ) (RMK00583) | 訂單:2501EFE030/024 CC2 <生產備註> 事項如下 . 【色差】1.1.此客戶對目視色差要求較高,請依限度樣本進行目視色差管制★--->發生過訴賠 (RMK00248) . 【色差】1.2.若針對特殊顏色需特別管理時，請品檢忽略1.1.的規定以特別規定為主 (RMK00248) . 此經銷商保證平均厚度在1/2厚度公差內，厚度量測NG時，如單位長度符合範圍，請放行 (RMK00402) . 【捲取】注意！本單為直立式包裝。禁用STAGGER捲取送包裝！送RCL重處理例外。 (RMK00512) . 此客戶有保證 全板形 急峻度 ≦ 0.7% ( ≦ 12 I-UNIT ) (RMK00583) | 訂單:2501EFE030/024 RCL <生產備註> 事項如下 . 【捲取】注意！本單為直立式包裝。禁用STAGGER捲取送包裝！送RCL重處理例外。 (RMK00512) | 訂單:2501EFE030/024 CCPK 無 <生產備註> 事項 | 訂單:2501EFE030/024 CGQC 無 <品檢備註> 事項 | 訂單:2501EFE030/024 CCQC <品檢備註> 事項如下 . 【色差】1.1.此客戶對目視色差要求較高,請依限度樣本進行目視色差管制★--->發生過訴賠 (RMK00248) . 【色差】1.2.若針對特殊顏色需特別管理時，請品檢忽略1.1.的規定以特別規定為主 (RMK00248) . 【捲取】注意！本單為直立式包裝。禁用STAGGER捲取送包裝！送RCL重處理例外。 (RMK00512) | 訂單:2501EFE030/024 TOL 無 <生產備註> 事項 |  | 訂單 2501EFE030/024 修改記錄如下: 20241125 11:48:54 (06023) 退火碼: >> S1, 用途碼: >> COA001, 背面標示: >> S000, 訂單背面顏色(五碼): >> BW73Z, 背面漆膜厚: >> NOM, 背面漆塗漆型式幾塗幾烤: >> 2, 鉻酸鹽: >> Z, 訂單厚度: >> 0.02, 訂單重: >> 20, 重量容許率(下限): >> 10, 重量容許率(上限): >> 10, 訂單寬度: >> 48, 鍍製方式: >> AC, 鋼捲內徑: >> 508, 鋼捲下限重: >> 3, 鋼捲上限重: >> 4.5, 壓花條件碼: >> -, 表面花紋: >> R, 綠色識別碼: >> -, 印刷輥號: >> -, 產品代碼: >> PPGL, 皮膜碼: >> -, 單位別: >> I, 油品種類: >> Z, 塗油量: >> Z, 包裝代碼: >> E0 , 保護膜碼: >> -, 客戶試片取樣型式: >> -, 調質碼: >> S, 套筒碼: >> P , 規格: >> A792SSGR33, 製造標準: >> ASTM, 表面處理劑種類: >> Z, 表面處理劑塗佈量: >> Z, 伸長率測試: >> N, 硬度測試碼: >> N, 抗拉強度測試: >> N, 降伏強度測試: >> N, 厚度變異: >> 0, 訂單正面顏色(五碼): >> SR456, 正面漆膜厚: >> 25, 正面漆塗漆型式幾塗幾烤: >> 2, 修邊碼: >> Y, 重量碼: >> AW, 鋼捲捲向: >> O, 鍍層碼: >> AZ50, | F:保證1/2 ASTM 厚度公差
PPGL | 2501EFE030/025 |  | 1. 製造標準為MS、ASTM或銷新加坡之訂單，若無技術指定優先用料，請優先使用國內料，勿使用ANFEN (OFP00406)-{.不符.} | 1. 製造標準為MS、ASTM或銷新加坡之訂單，若無技術指定優先用料，請優先使用國內料，勿使用ANFEN (OFP00406)-{.不符.} 2. 【提醒】！本單為直立式包裝，嚴禁鍍鋅或烤漆後以STAGGER捲取 (OFP00451)-{.不符.} 3. ※超耐候一系列用途要確認是否有英制公差需求，有英制公差需求時選配碼用ON027※ (OFP00680)-{.不符.} 4. 此經銷商有簽訂1/2厚度公差保證(無厚度變異),請調整冷軋與鍍鋅厚度公差管制範圍. 保證 ASTM 厚度公差 (OFP00180)-{.不符.} | 訂單:2501EFE030/025 CPL <生產備註> 事項如下 . 除HGI/ HGL 訂單邊緣不噴油. 其餘皆側緣噴油 (RMK00285) | 訂單:2501EFE030/025 CR1 <生產備註> 事項如下 . 此經銷商保證平均厚度在1/2厚度公差內，厚度量測NG時，如單位長度符合範圍，請放行 (RMK00402) . 此客戶有保證 全板形 急峻度 ≦ 0.7% ( ≦ 12 I-UNIT ) (RMK00583) | 訂單:2501EFE030/025 CR2 <生產備註> 事項如下 . 此經銷商保證平均厚度在1/2厚度公差內，厚度量測NG時，如單位長度符合範圍，請放行 (RMK00402) . 此客戶有保證 全板形 急峻度 ≦ 0.7% ( ≦ 12 I-UNIT ) (RMK00583) | 訂單:2501EFE030/025 CG1 <生產備註> 事項如下 . 鍍鋅表面不可有鋅痕、壓痕、凹陷、及刮傷 、應變痕等。 (RMK00054) . 此經銷商保證平均厚度在1/2厚度公差內，厚度量測NG時，如單位長度符合範圍，請放行 (RMK00402) . 此客戶有保證 全板形 急峻度 ≦ 0.7% ( ≦ 12 I-UNIT ) (RMK00583) | 訂單:2501EFE030/025 CG2 <生產備註> 事項如下 . 鍍鋅表面不可有鋅痕、壓痕、凹陷、及刮傷 、應變痕等。 (RMK00054) . 此經銷商保證平均厚度在1/2厚度公差內，厚度量測NG時，如單位長度符合範圍，請放行 (RMK00402) . 此客戶有保證 全板形 急峻度 ≦ 0.7% ( ≦ 12 I-UNIT ) (RMK00583) | 訂單:2501EFE030/025 CC1 <生產備註> 事項如下 . 正面面漆(20U)及正面總膜厚(25U)要求管制90%以上之膜厚,未達標準降級. (RMK00054) . 若背面面漆(20U)及背面總膜厚(25U)時要求管制90%以上之膜厚,未達標準降級 (RMK00054) . 面漆=18U(90%)~請購基準22U(110%),標準板總膜厚=5+20U(100%面漆). (RMK00054) . 30CM*全寬*留1塊給LAB及1塊給塗料商, (RMK00054) . 【色差】1.1.此客戶對目視色差要求較高,請依限度樣本進行目視色差管制★--->發生過訴賠 (RMK00248) . 【色差】1.2.若針對特殊顏色需特別管理時，請品檢忽略1.1.的規定以特別規定為主 (RMK00248) . 此經銷商保證平均厚度在1/2厚度公差內，厚度量測NG時，如單位長度符合範圍，請放行 (RMK00402) . 【捲取】注意！本單為直立式包裝。禁用STAGGER捲取送包裝！送RCL重處理例外。 (RMK00512) . 此客戶有保證 全板形 急峻度 ≦ 0.7% ( ≦ 12 I-UNIT ) (RMK00583) | 訂單:2501EFE030/025 CC2 <生產備註> 事項如下 . 正面面漆(20U)及正面總膜厚(25U)要求管制90%以上之膜厚,未達標準降級. (RMK00054) . 若背面面漆(20U)及背面總膜厚(25U)時要求管制90%以上之膜厚,未達標準降級 (RMK00054) . 面漆=18U(90%)~請購基準22U(110%),標準板總膜厚=5+20U(100%面漆). (RMK00054) . 30CM*全寬*留1塊給LAB及1塊給塗料商, (RMK00054) . 【色差】1.1.此客戶對目視色差要求較高,請依限度樣本進行目視色差管制★--->發生過訴賠 (RMK00248) . 【色差】1.2.若針對特殊顏色需特別管理時，請品檢忽略1.1.的規定以特別規定為主 (RMK00248) . 此經銷商保證平均厚度在1/2厚度公差內，厚度量測NG時，如單位長度符合範圍，請放行 (RMK00402) . 【捲取】注意！本單為直立式包裝。禁用STAGGER捲取送包裝！送RCL重處理例外。 (RMK00512) . 此客戶有保證 全板形 急峻度 ≦ 0.7% ( ≦ 12 I-UNIT ) (RMK00583) | 訂單:2501EFE030/025 RCL <生產備註> 事項如下 . 【捲取】注意！本單為直立式包裝。禁用STAGGER捲取送包裝！送RCL重處理例外。 (RMK00512) | 訂單:2501EFE030/025 CCPK 無 <生產備註> 事項 | 訂單:2501EFE030/025 CGQC 無 <品檢備註> 事項 | 訂單:2501EFE030/025 CCQC <品檢備註> 事項如下 . 【色差】1.1.此客戶對目視色差要求較高,請依限度樣本進行目視色差管制★--->發生過訴賠 (RMK00248) . 【色差】1.2.若針對特殊顏色需特別管理時，請品檢忽略1.1.的規定以特別規定為主 (RMK00248) . 【捲取】注意！本單為直立式包裝。禁用STAGGER捲取送包裝！送RCL重處理例外。 (RMK00512) | 訂單:2501EFE030/025 TOL 無 <生產備註> 事項 |  | 訂單 2501EFE030/025 修改記錄如下: 20241125 11:49:00 (06023) 退火碼: >> S1, 用途碼: >> COG003, 背面標示: >> S000, 訂單背面顏色(五碼): >> BW73Z, 背面漆膜厚: >> NOM, 背面漆塗漆型式幾塗幾烤: >> 2, 鉻酸鹽: >> Z, 訂單厚度: >> 0.02, 訂單重: >> 20, 重量容許率(下限): >> 10, 重量容許率(上限): >> 10, 訂單寬度: >> 48, 鍍製方式: >> AC, 鋼捲內徑: >> 508, 鋼捲下限重: >> 3, 鋼捲上限重: >> 4.5, 壓花條件碼: >> -, 表面花紋: >> R, 綠色識別碼: >> -, 印刷輥號: >> -, 產品代碼: >> PPGL, 皮膜碼: >> -, 單位別: >> I, 油品種類: >> Z, 塗油量: >> Z, 包裝代碼: >> E0 , 保護膜碼: >> -, 客戶試片取樣型式: >> -, 調質碼: >> S, 套筒碼: >> P , 規格: >> A792SSGR33, 製造標準: >> ASTM, 表面處理劑種類: >> Z, 表面處理劑塗佈量: >> Z, 伸長率測試: >> N, 硬度測試碼: >> N, 抗拉強度測試: >> N, 降伏強度測試: >> N, 厚度變異: >> 0, 訂單正面顏色(五碼): >> SRH49, 正面漆膜厚: >> 25, 正面漆塗漆型式幾塗幾烤: >> 2, 修邊碼: >> Y, 重量碼: >> AW, 鋼捲捲向: >> O, 鍍層碼: >> AZ50, | F:保證1/2 ASTM 厚度公差
PPGL | 2501EFE030/026 |  | 1. 製造標準為MS、ASTM或銷新加坡之訂單，若無技術指定優先用料，請優先使用國內料，勿使用ANFEN (OFP00406)-{.不符.} | 1. 製造標準為MS、ASTM或銷新加坡之訂單，若無技術指定優先用料，請優先使用國內料，勿使用ANFEN (OFP00406)-{.不符.} 2. 【提醒】！本單為直立式包裝，嚴禁鍍鋅或烤漆後以STAGGER捲取 (OFP00451)-{.不符.} 3. ※超耐候一系列用途要確認是否有英制公差需求，有英制公差需求時選配碼用ON027※ (OFP00680)-{.不符.} 4. 此經銷商有簽訂1/2厚度公差保證(無厚度變異),請調整冷軋與鍍鋅厚度公差管制範圍. 保證 ASTM 厚度公差 (OFP00180)-{.不符.} | 訂單:2501EFE030/026 CPL <生產備註> 事項如下 . 除HGI/ HGL 訂單邊緣不噴油. 其餘皆側緣噴油 (RMK00285) | 訂單:2501EFE030/026 CR1 <生產備註> 事項如下 . 此經銷商保證平均厚度在1/2厚度公差內，厚度量測NG時，如單位長度符合範圍，請放行 (RMK00402) . 此客戶有保證 全板形 急峻度 ≦ 0.7% ( ≦ 12 I-UNIT ) (RMK00583) | 訂單:2501EFE030/026 CR2 <生產備註> 事項如下 . 此經銷商保證平均厚度在1/2厚度公差內，厚度量測NG時，如單位長度符合範圍，請放行 (RMK00402) . 此客戶有保證 全板形 急峻度 ≦ 0.7% ( ≦ 12 I-UNIT ) (RMK00583) | 訂單:2501EFE030/026 CG1 <生產備註> 事項如下 . 鍍鋅表面不可有鋅痕、壓痕、凹陷、及刮傷 、應變痕等。 (RMK00054) . 此經銷商保證平均厚度在1/2厚度公差內，厚度量測NG時，如單位長度符合範圍，請放行 (RMK00402) . 此客戶有保證 全板形 急峻度 ≦ 0.7% ( ≦ 12 I-UNIT ) (RMK00583) | 訂單:2501EFE030/026 CG2 <生產備註> 事項如下 . 鍍鋅表面不可有鋅痕、壓痕、凹陷、及刮傷 、應變痕等。 (RMK00054) . 此經銷商保證平均厚度在1/2厚度公差內，厚度量測NG時，如單位長度符合範圍，請放行 (RMK00402) . 此客戶有保證 全板形 急峻度 ≦ 0.7% ( ≦ 12 I-UNIT ) (RMK00583) | 訂單:2501EFE030/026 CC1 <生產備註> 事項如下 . 正面面漆(20U)及正面總膜厚(25U)要求管制90%以上之膜厚,未達標準降級. (RMK00054) . 若背面面漆(20U)及背面總膜厚(25U)時要求管制90%以上之膜厚,未達標準降級 (RMK00054) . 面漆=18U(90%)~請購基準22U(110%),標準板總膜厚=5+20U(100%面漆). (RMK00054) . 30CM*全寬*留1塊給LAB及1塊給塗料商, (RMK00054) . 【色差】1.1.此客戶對目視色差要求較高,請依限度樣本進行目視色差管制★--->發生過訴賠 (RMK00248) . 【色差】1.2.若針對特殊顏色需特別管理時，請品檢忽略1.1.的規定以特別規定為主 (RMK00248) . 此經銷商保證平均厚度在1/2厚度公差內，厚度量測NG時，如單位長度符合範圍，請放行 (RMK00402) . 【捲取】注意！本單為直立式包裝。禁用STAGGER捲取送包裝！送RCL重處理例外。 (RMK00512) . 此客戶有保證 全板形 急峻度 ≦ 0.7% ( ≦ 12 I-UNIT ) (RMK00583) | 訂單:2501EFE030/026 CC2 <生產備註> 事項如下 . 正面面漆(20U)及正面總膜厚(25U)要求管制90%以上之膜厚,未達標準降級. (RMK00054) . 若背面面漆(20U)及背面總膜厚(25U)時要求管制90%以上之膜厚,未達標準降級 (RMK00054) . 面漆=18U(90%)~請購基準22U(110%),標準板總膜厚=5+20U(100%面漆). (RMK00054) . 30CM*全寬*留1塊給LAB及1塊給塗料商, (RMK00054) . 【色差】1.1.此客戶對目視色差要求較高,請依限度樣本進行目視色差管制★--->發生過訴賠 (RMK00248) . 【色差】1.2.若針對特殊顏色需特別管理時，請品檢忽略1.1.的規定以特別規定為主 (RMK00248) . 此經銷商保證平均厚度在1/2厚度公差內，厚度量測NG時，如單位長度符合範圍，請放行 (RMK00402) . 【捲取】注意！本單為直立式包裝。禁用STAGGER捲取送包裝！送RCL重處理例外。 (RMK00512) . 此客戶有保證 全板形 急峻度 ≦ 0.7% ( ≦ 12 I-UNIT ) (RMK00583) | 訂單:2501EFE030/026 RCL <生產備註> 事項如下 . 【捲取】注意！本單為直立式包裝。禁用STAGGER捲取送包裝！送RCL重處理例外。 (RMK00512) | 訂單:2501EFE030/026 CCPK 無 <生產備註> 事項 | 訂單:2501EFE030/026 CGQC 無 <品檢備註> 事項 | 訂單:2501EFE030/026 CCQC <品檢備註> 事項如下 . 【色差】1.1.此客戶對目視色差要求較高,請依限度樣本進行目視色差管制★--->發生過訴賠 (RMK00248) . 【色差】1.2.若針對特殊顏色需特別管理時，請品檢忽略1.1.的規定以特別規定為主 (RMK00248) . 【捲取】注意！本單為直立式包裝。禁用STAGGER捲取送包裝！送RCL重處理例外。 (RMK00512) | 訂單:2501EFE030/026 TOL 無 <生產備註> 事項 |  | 訂單 2501EFE030/026 修改記錄如下: 20241125 11:49:07 (06023) 退火碼: >> S1, 用途碼: >> COG003, 背面標示: >> S000, 訂單背面顏色(五碼): >> BW73Z, 背面漆膜厚: >> NOM, 背面漆塗漆型式幾塗幾烤: >> 2, 鉻酸鹽: >> Z, 訂單厚度: >> 0.02, 訂單重: >> 20, 重量容許率(下限): >> 10, 重量容許率(上限): >> 10, 訂單寬度: >> 48, 鍍製方式: >> AC, 鋼捲內徑: >> 508, 鋼捲下限重: >> 3, 鋼捲上限重: >> 4.5, 壓花條件碼: >> -, 表面花紋: >> R, 綠色識別碼: >> -, 印刷輥號: >> -, 產品代碼: >> PPGL, 皮膜碼: >> -, 單位別: >> I, 油品種類: >> Z, 塗油量: >> Z, 包裝代碼: >> E0 , 保護膜碼: >> -, 客戶試片取樣型式: >> -, 調質碼: >> S, 套筒碼: >> P , 規格: >> A792SSGR33, 製造標準: >> ASTM, 表面處理劑種類: >> Z, 表面處理劑塗佈量: >> Z, 伸長率測試: >> N, 硬度測試碼: >> N, 抗拉強度測試: >> N, 降伏強度測試: >> N, 厚度變異: >> 0, 訂單正面顏色(五碼): >> SBH36, 正面漆膜厚: >> 25, 正面漆塗漆型式幾塗幾烤: >> 2, 修邊碼: >> Y, 重量碼: >> AW, 鋼捲捲向: >> O, 鍍層碼: >> AZ50, | F:保證1/2 ASTM 厚度公差
PPGL | 2501EFE030/027 |  | 1. 製造標準為MS、ASTM或銷新加坡之訂單，若無技術指定優先用料，請優先使用國內料，勿使用ANFEN (OFP00406)-{.不符.} | 1. 製造標準為MS、ASTM或銷新加坡之訂單，若無技術指定優先用料，請優先使用國內料，勿使用ANFEN (OFP00406)-{.不符.} 2. 【提醒】！本單為直立式包裝，嚴禁鍍鋅或烤漆後以STAGGER捲取 (OFP00451)-{.不符.} 3. ※超耐候一系列用途要確認是否有英制公差需求，有英制公差需求時選配碼用ON027※ (OFP00680)-{.不符.} 4. 此經銷商有簽訂1/2厚度公差保證(無厚度變異),請調整冷軋與鍍鋅厚度公差管制範圍. 保證 ASTM 厚度公差 (OFP00180)-{.不符.} | 訂單:2501EFE030/027 CPL <生產備註> 事項如下 . 除HGI/ HGL 訂單邊緣不噴油. 其餘皆側緣噴油 (RMK00285) | 訂單:2501EFE030/027 CR1 <生產備註> 事項如下 . 此經銷商保證平均厚度在1/2厚度公差內，厚度量測NG時，如單位長度符合範圍，請放行 (RMK00402) . 此客戶有保證 全板形 急峻度 ≦ 0.7% ( ≦ 12 I-UNIT ) (RMK00583) | 訂單:2501EFE030/027 CR2 <生產備註> 事項如下 . 此經銷商保證平均厚度在1/2厚度公差內，厚度量測NG時，如單位長度符合範圍，請放行 (RMK00402) . 此客戶有保證 全板形 急峻度 ≦ 0.7% ( ≦ 12 I-UNIT ) (RMK00583) | 訂單:2501EFE030/027 CG1 <生產備註> 事項如下 . 鍍鋅表面不可有鋅痕、壓痕、凹陷、及刮傷 、應變痕等。 (RMK00054) . 此經銷商保證平均厚度在1/2厚度公差內，厚度量測NG時，如單位長度符合範圍，請放行 (RMK00402) . 此客戶有保證 全板形 急峻度 ≦ 0.7% ( ≦ 12 I-UNIT ) (RMK00583) | 訂單:2501EFE030/027 CG2 <生產備註> 事項如下 . 鍍鋅表面不可有鋅痕、壓痕、凹陷、及刮傷 、應變痕等。 (RMK00054) . 此經銷商保證平均厚度在1/2厚度公差內，厚度量測NG時，如單位長度符合範圍，請放行 (RMK00402) . 此客戶有保證 全板形 急峻度 ≦ 0.7% ( ≦ 12 I-UNIT ) (RMK00583) | 訂單:2501EFE030/027 CC1 <生產備註> 事項如下 . 正面面漆(20U)及正面總膜厚(25U)要求管制90%以上之膜厚,未達標準降級. (RMK00054) . 若背面面漆(20U)及背面總膜厚(25U)時要求管制90%以上之膜厚,未達標準降級 (RMK00054) . 面漆=18U(90%)~請購基準22U(110%),標準板總膜厚=5+20U(100%面漆). (RMK00054) . 30CM*全寬*留1塊給LAB及1塊給塗料商, (RMK00054) . 【色差】1.1.此客戶對目視色差要求較高,請依限度樣本進行目視色差管制★--->發生過訴賠 (RMK00248) . 【色差】1.2.若針對特殊顏色需特別管理時，請品檢忽略1.1.的規定以特別規定為主 (RMK00248) . 此經銷商保證平均厚度在1/2厚度公差內，厚度量測NG時，如單位長度符合範圍，請放行 (RMK00402) . 【捲取】注意！本單為直立式包裝。禁用STAGGER捲取送包裝！送RCL重處理例外。 (RMK00512) . 【抽氣量】白色系在CC1生產時,FINISH抽氣量請設定250,如生產中發生色差b值異常升高,請股長再加大抽氣量因應 (RMK00560) . 此客戶有保證 全板形 急峻度 ≦ 0.7% ( ≦ 12 I-UNIT ) (RMK00583) | 訂單:2501EFE030/027 CC2 <生產備註> 事項如下 . 正面面漆(20U)及正面總膜厚(25U)要求管制90%以上之膜厚,未達標準降級. (RMK00054) . 若背面面漆(20U)及背面總膜厚(25U)時要求管制90%以上之膜厚,未達標準降級 (RMK00054) . 面漆=18U(90%)~請購基準22U(110%),標準板總膜厚=5+20U(100%面漆). (RMK00054) . 30CM*全寬*留1塊給LAB及1塊給塗料商, (RMK00054) . 【色差】1.1.此客戶對目視色差要求較高,請依限度樣本進行目視色差管制★--->發生過訴賠 (RMK00248) . 【色差】1.2.若針對特殊顏色需特別管理時，請品檢忽略1.1.的規定以特別規定為主 (RMK00248) . 此經銷商保證平均厚度在1/2厚度公差內，厚度量測NG時，如單位長度符合範圍，請放行 (RMK00402) . 【捲取】注意！本單為直立式包裝。禁用STAGGER捲取送包裝！送RCL重處理例外。 (RMK00512) . 【抽氣量】白色系在CC1生產時,FINISH抽氣量請設定250,如生產中發生色差b值異常升高,請股長再加大抽氣量因應 (RMK00560) . 此客戶有保證 全板形 急峻度 ≦ 0.7% ( ≦ 12 I-UNIT ) (RMK00583) | 訂單:2501EFE030/027 RCL <生產備註> 事項如下 . 【捲取】注意！本單為直立式包裝。禁用STAGGER捲取送包裝！送RCL重處理例外。 (RMK00512) | 訂單:2501EFE030/027 CCPK 無 <生產備註> 事項 | 訂單:2501EFE030/027 CGQC 無 <品檢備註> 事項 | 訂單:2501EFE030/027 CCQC <品檢備註> 事項如下 . 【色差】1.1.此客戶對目視色差要求較高,請依限度樣本進行目視色差管制★--->發生過訴賠 (RMK00248) . 【色差】1.2.若針對特殊顏色需特別管理時，請品檢忽略1.1.的規定以特別規定為主 (RMK00248) . 【捲取】注意！本單為直立式包裝。禁用STAGGER捲取送包裝！送RCL重處理例外。 (RMK00512) | 訂單:2501EFE030/027 TOL 無 <生產備註> 事項 |  | 訂單 2501EFE030/027 修改記錄如下: 20241125 11:49:14 (06023) 退火碼: >> S1, 用途碼: >> COG003, 背面標示: >> S000, 訂單背面顏色(五碼): >> BW73Z, 背面漆膜厚: >> NOM, 背面漆塗漆型式幾塗幾烤: >> 2, 鉻酸鹽: >> Z, 訂單厚度: >> 0.024, 訂單重: >> 40, 重量容許率(下限): >> 10, 重量容許率(上限): >> 10, 訂單寬度: >> 48, 鍍製方式: >> AC, 鋼捲內徑: >> 508, 鋼捲下限重: >> 3, 鋼捲上限重: >> 4.5, 壓花條件碼: >> -, 表面花紋: >> R, 綠色識別碼: >> -, 印刷輥號: >> -, 產品代碼: >> PPGL, 皮膜碼: >> -, 單位別: >> I, 油品種類: >> Z, 塗油量: >> Z, 包裝代碼: >> E0 , 保護膜碼: >> -, 客戶試片取樣型式: >> -, 調質碼: >> S, 套筒碼: >> P , 規格: >> A792SSGR33, 製造標準: >> ASTM, 表面處理劑種類: >> Z, 表面處理劑塗佈量: >> Z, 伸長率測試: >> N, 硬度測試碼: >> N, 抗拉強度測試: >> N, 降伏強度測試: >> N, 厚度變異: >> 0, 訂單正面顏色(五碼): >> SWH36, 正面漆膜厚: >> 25, 正面漆塗漆型式幾塗幾烤: >> 2, 修邊碼: >> Y, 重量碼: >> AW, 鋼捲捲向: >> O, 鍍層碼: >> AZ50, | F:保證1/2 ASTM 厚度公差
PPGL | 2501EFE030/028 |  | 1. 製造標準為MS、ASTM或銷新加坡之訂單，若無技術指定優先用料，請優先使用國內料，勿使用ANFEN (OFP00406)-{.不符.} | 1. 製造標準為MS、ASTM或銷新加坡之訂單，若無技術指定優先用料，請優先使用國內料，勿使用ANFEN (OFP00406)-{.不符.} 2. 【提醒】！本單為直立式包裝，嚴禁鍍鋅或烤漆後以STAGGER捲取 (OFP00451)-{.不符.} 3. ※超耐候一系列用途要確認是否有英制公差需求，有英制公差需求時選配碼用ON027※ (OFP00680)-{.不符.} 4. 此經銷商有簽訂1/2厚度公差保證(無厚度變異),請調整冷軋與鍍鋅厚度公差管制範圍. 保證 ASTM 厚度公差 (OFP00180)-{.不符.} | 訂單:2501EFE030/028 CPL <生產備註> 事項如下 . 除HGI/ HGL 訂單邊緣不噴油. 其餘皆側緣噴油 (RMK00285) | 訂單:2501EFE030/028 CR1 <生產備註> 事項如下 . 此經銷商保證平均厚度在1/2厚度公差內，厚度量測NG時，如單位長度符合範圍，請放行 (RMK00402) . 此客戶有保證 全板形 急峻度 ≦ 0.7% ( ≦ 12 I-UNIT ) (RMK00583) | 訂單:2501EFE030/028 CR2 <生產備註> 事項如下 . 此經銷商保證平均厚度在1/2厚度公差內，厚度量測NG時，如單位長度符合範圍，請放行 (RMK00402) . 此客戶有保證 全板形 急峻度 ≦ 0.7% ( ≦ 12 I-UNIT ) (RMK00583) | 訂單:2501EFE030/028 CG1 <生產備註> 事項如下 . 鍍鋅表面不可有鋅痕、壓痕、凹陷、及刮傷 、應變痕等。 (RMK00054) . 此經銷商保證平均厚度在1/2厚度公差內，厚度量測NG時，如單位長度符合範圍，請放行 (RMK00402) . 此客戶有保證 全板形 急峻度 ≦ 0.7% ( ≦ 12 I-UNIT ) (RMK00583) | 訂單:2501EFE030/028 CG2 <生產備註> 事項如下 . 鍍鋅表面不可有鋅痕、壓痕、凹陷、及刮傷 、應變痕等。 (RMK00054) . 此經銷商保證平均厚度在1/2厚度公差內，厚度量測NG時，如單位長度符合範圍，請放行 (RMK00402) . 此客戶有保證 全板形 急峻度 ≦ 0.7% ( ≦ 12 I-UNIT ) (RMK00583) | 訂單:2501EFE030/028 CC1 <生產備註> 事項如下 . 正面面漆(20U)及正面總膜厚(25U)要求管制90%以上之膜厚,未達標準降級. (RMK00054) . 若背面面漆(20U)及背面總膜厚(25U)時要求管制90%以上之膜厚,未達標準降級 (RMK00054) . 面漆=18U(90%)~請購基準22U(110%),標準板總膜厚=5+20U(100%面漆). (RMK00054) . 30CM*全寬*留1塊給LAB及1塊給塗料商, (RMK00054) . 【色差】1.1.此客戶對目視色差要求較高,請依限度樣本進行目視色差管制★--->發生過訴賠 (RMK00248) . 【色差】1.2.若針對特殊顏色需特別管理時，請品檢忽略1.1.的規定以特別規定為主 (RMK00248) . 此經銷商保證平均厚度在1/2厚度公差內，厚度量測NG時，如單位長度符合範圍，請放行 (RMK00402) . 【捲取】注意！本單為直立式包裝。禁用STAGGER捲取送包裝！送RCL重處理例外。 (RMK00512) . 此客戶有保證 全板形 急峻度 ≦ 0.7% ( ≦ 12 I-UNIT ) (RMK00583) | 訂單:2501EFE030/028 CC2 <生產備註> 事項如下 . 正面面漆(20U)及正面總膜厚(25U)要求管制90%以上之膜厚,未達標準降級. (RMK00054) . 若背面面漆(20U)及背面總膜厚(25U)時要求管制90%以上之膜厚,未達標準降級 (RMK00054) . 面漆=18U(90%)~請購基準22U(110%),標準板總膜厚=5+20U(100%面漆). (RMK00054) . 30CM*全寬*留1塊給LAB及1塊給塗料商, (RMK00054) . 【色差】1.1.此客戶對目視色差要求較高,請依限度樣本進行目視色差管制★--->發生過訴賠 (RMK00248) . 【色差】1.2.若針對特殊顏色需特別管理時，請品檢忽略1.1.的規定以特別規定為主 (RMK00248) . 此經銷商保證平均厚度在1/2厚度公差內，厚度量測NG時，如單位長度符合範圍，請放行 (RMK00402) . 【捲取】注意！本單為直立式包裝。禁用STAGGER捲取送包裝！送RCL重處理例外。 (RMK00512) . 此客戶有保證 全板形 急峻度 ≦ 0.7% ( ≦ 12 I-UNIT ) (RMK00583) | 訂單:2501EFE030/028 RCL <生產備註> 事項如下 . 【捲取】注意！本單為直立式包裝。禁用STAGGER捲取送包裝！送RCL重處理例外。 (RMK00512) | 訂單:2501EFE030/028 CCPK 無 <生產備註> 事項 | 訂單:2501EFE030/028 CGQC 無 <品檢備註> 事項 | 訂單:2501EFE030/028 CCQC <品檢備註> 事項如下 . 【色差】1.1.此客戶對目視色差要求較高,請依限度樣本進行目視色差管制★--->發生過訴賠 (RMK00248) . 【色差】1.2.若針對特殊顏色需特別管理時，請品檢忽略1.1.的規定以特別規定為主 (RMK00248) . 【捲取】注意！本單為直立式包裝。禁用STAGGER捲取送包裝！送RCL重處理例外。 (RMK00512) | 訂單:2501EFE030/028 TOL 無 <生產備註> 事項 |  | 訂單 2501EFE030/028 修改記錄如下: 20241125 11:49:21 (06023) 退火碼: >> S1, 用途碼: >> COG003, 背面標示: >> S000, 訂單背面顏色(五碼): >> BW73Z, 背面漆膜厚: >> NOM, 背面漆塗漆型式幾塗幾烤: >> 2, 鉻酸鹽: >> Z, 訂單厚度: >> 0.024, 訂單重: >> 40, 重量容許率(下限): >> 10, 重量容許率(上限): >> 10, 訂單寬度: >> 48, 鍍製方式: >> AC, 鋼捲內徑: >> 508, 鋼捲下限重: >> 3, 鋼捲上限重: >> 4.5, 壓花條件碼: >> -, 表面花紋: >> R, 綠色識別碼: >> -, 印刷輥號: >> -, 產品代碼: >> PPGL, 皮膜碼: >> -, 單位別: >> I, 油品種類: >> Z, 塗油量: >> Z, 包裝代碼: >> E0 , 保護膜碼: >> -, 客戶試片取樣型式: >> -, 調質碼: >> S, 套筒碼: >> P , 規格: >> A792SSGR33, 製造標準: >> ASTM, 表面處理劑種類: >> Z, 表面處理劑塗佈量: >> Z, 伸長率測試: >> N, 硬度測試碼: >> N, 抗拉強度測試: >> N, 降伏強度測試: >> N, 厚度變異: >> 0, 訂單正面顏色(五碼): >> SBH78, 正面漆膜厚: >> 25, 正面漆塗漆型式幾塗幾烤: >> 2, 修邊碼: >> Y, 重量碼: >> AW, 鋼捲捲向: >> O, 鍍層碼: >> AZ50, | F:保證1/2 ASTM 厚度公差
PPGL | 2501EFE030/029 |  | 1. 製造標準為MS、ASTM或銷新加坡之訂單，若無技術指定優先用料，請優先使用國內料，勿使用ANFEN (OFP00406)-{.不符.} | 1. 製造標準為MS、ASTM或銷新加坡之訂單，若無技術指定優先用料，請優先使用國內料，勿使用ANFEN (OFP00406)-{.不符.} 2. 【提醒】！本單為直立式包裝，嚴禁鍍鋅或烤漆後以STAGGER捲取 (OFP00451)-{.不符.} 3. 此經銷商有簽訂1/2厚度公差保證(無厚度變異),請調整冷軋與鍍鋅厚度公差管制範圍. 保證 ASTM 厚度公差 (OFP00180)-{.不符.} | 訂單:2501EFE030/029 CPL <生產備註> 事項如下 . 除HGI/ HGL 訂單邊緣不噴油. 其餘皆側緣噴油 (RMK00285) | 訂單:2501EFE030/029 CR1 <生產備註> 事項如下 . 此經銷商保證平均厚度在1/2厚度公差內，厚度量測NG時，如單位長度符合範圍，請放行 (RMK00402) . 此客戶有保證 全板形 急峻度 ≦ 0.7% ( ≦ 12 I-UNIT ) (RMK00583) | 訂單:2501EFE030/029 CR2 <生產備註> 事項如下 . 此經銷商保證平均厚度在1/2厚度公差內，厚度量測NG時，如單位長度符合範圍，請放行 (RMK00402) . 此客戶有保證 全板形 急峻度 ≦ 0.7% ( ≦ 12 I-UNIT ) (RMK00583) | 訂單:2501EFE030/029 CG1 <生產備註> 事項如下 . 此經銷商保證平均厚度在1/2厚度公差內，厚度量測NG時，如單位長度符合範圍，請放行 (RMK00402) . 此客戶有保證 全板形 急峻度 ≦ 0.7% ( ≦ 12 I-UNIT ) (RMK00583) | 訂單:2501EFE030/029 CG2 <生產備註> 事項如下 . 此經銷商保證平均厚度在1/2厚度公差內，厚度量測NG時，如單位長度符合範圍，請放行 (RMK00402) . 此客戶有保證 全板形 急峻度 ≦ 0.7% ( ≦ 12 I-UNIT ) (RMK00583) | 訂單:2501EFE030/029 CC1 <生產備註> 事項如下 . 【色差】1.1.此客戶對目視色差要求較高,請依限度樣本進行目視色差管制★--->發生過訴賠 (RMK00248) . 【色差】1.2.若針對特殊顏色需特別管理時，請品檢忽略1.1.的規定以特別規定為主 (RMK00248) . 此經銷商保證平均厚度在1/2厚度公差內，厚度量測NG時，如單位長度符合範圍，請放行 (RMK00402) . 【PMT】本單面漆為"PVDF"，經會議決議需量測板溫並記錄之。每一張排程需量測一次否則追究責任 (RMK00503) . 【捲取】注意！本單為直立式包裝。禁用STAGGER捲取送包裝！送RCL重處理例外。 (RMK00512) . 此客戶有保證 全板形 急峻度 ≦ 0.7% ( ≦ 12 I-UNIT ) (RMK00583) | 訂單:2501EFE030/029 CC2 <生產備註> 事項如下 . 【色差】1.1.此客戶對目視色差要求較高,請依限度樣本進行目視色差管制★--->發生過訴賠 (RMK00248) . 【色差】1.2.若針對特殊顏色需特別管理時，請品檢忽略1.1.的規定以特別規定為主 (RMK00248) . 此經銷商保證平均厚度在1/2厚度公差內，厚度量測NG時，如單位長度符合範圍，請放行 (RMK00402) . 【PMT】本單面漆為"PVDF"，經會議決議需量測板溫並記錄之。每一張排程需量測一次否則追究責任 (RMK00503) . 【捲取】注意！本單為直立式包裝。禁用STAGGER捲取送包裝！送RCL重處理例外。 (RMK00512) . 此客戶有保證 全板形 急峻度 ≦ 0.7% ( ≦ 12 I-UNIT ) (RMK00583) | 訂單:2501EFE030/029 RCL <生產備註> 事項如下 . 【捲取】注意！本單為直立式包裝。禁用STAGGER捲取送包裝！送RCL重處理例外。 (RMK00512) | 訂單:2501EFE030/029 CCPK 無 <生產備註> 事項 | 訂單:2501EFE030/029 CGQC 無 <品檢備註> 事項 | 訂單:2501EFE030/029 CCQC <品檢備註> 事項如下 . 【色差】1.1.此客戶對目視色差要求較高,請依限度樣本進行目視色差管制★--->發生過訴賠 (RMK00248) . 【色差】1.2.若針對特殊顏色需特別管理時，請品檢忽略1.1.的規定以特別規定為主 (RMK00248) . 【PMT】本單面漆為"PVDF"，經會議決議需量測板溫並記錄之。每一張排程需量測一次否則追究責任 (RMK00503) . 【捲取】注意！本單為直立式包裝。禁用STAGGER捲取送包裝！送RCL重處理例外。 (RMK00512) | 訂單:2501EFE030/029 TOL 無 <生產備註> 事項 |  | 訂單 2501EFE030/029 修改記錄如下: 20241125 11:49:28 (06023) 退火碼: >> S1, 用途碼: >> COA001, 背面標示: >> S000, 訂單背面顏色(五碼): >> BW73Z, 背面漆膜厚: >> NOM, 背面漆塗漆型式幾塗幾烤: >> 2, 鉻酸鹽: >> Z, 訂單厚度: >> 0.02, 訂單重: >> 20, 重量容許率(下限): >> 10, 重量容許率(上限): >> 10, 訂單寬度: >> 48, 鍍製方式: >> AC, 鋼捲內徑: >> 508, 鋼捲下限重: >> 3, 鋼捲上限重: >> 4.5, 壓花條件碼: >> -, 表面花紋: >> R, 綠色識別碼: >> -, 印刷輥號: >> -, 產品代碼: >> PPGL, 皮膜碼: >> -, 單位別: >> I, 油品種類: >> Z, 塗油量: >> Z, 包裝代碼: >> E0 , 保護膜碼: >> -, 客戶試片取樣型式: >> -, 調質碼: >> S, 套筒碼: >> P , 規格: >> A792SSGR33, 製造標準: >> ASTM, 表面處理劑種類: >> Z, 表面處理劑塗佈量: >> Z, 伸長率測試: >> N, 硬度測試碼: >> N, 抗拉強度測試: >> N, 降伏強度測試: >> N, 厚度變異: >> 0, 訂單正面顏色(五碼): >> FL226, 正面漆膜厚: >> 25, 正面漆塗漆型式幾塗幾烤: >> 2, 修邊碼: >> Y, 重量碼: >> AW, 鋼捲捲向: >> O, 鍍層碼: >> AZ50, | F:保證1/2 ASTM 厚度公差
PPGL | 2501EFE031/001 | 1. ASTM 鍍製方式為MIN 與"最終產品保證1/2 ASTM 厚度公差"不能共存 (OFP00216)-{.不符.} | 1. 製造標準為MS、ASTM或銷新加坡之訂單，若無技術指定優先用料，請優先使用國內料，勿使用ANFEN (OFP00406)-{.不符.} 2. ★提醒！MIN訂單先不要配安丰料★ (OFP00664)-{.不符.} | 1. ASTM 鍍製方式為MIN 與"最終產品保證1/2 ASTM 厚度公差"不能共存 (OFP00216)-{.不符.} 2. 鍍製方式為 MIN 或 TMI 時, 冷軋厚度公差 請改為 " 1/2 厚度公差" (OFP00265)-{.不符.} 3. 製造標準為MS、ASTM或銷新加坡之訂單，若無技術指定優先用料，請優先使用國內料，勿使用ANFEN (OFP00406)-{.不符.} 4. ★提醒！MIN訂單先不要配安丰料★ (OFP00664)-{.不符.} | 訂單:2501EFE031/001 CPL <生產備註> 事項如下 . 本單為烤漆背面大於等於25μ塗裝，軋延後不允許毛邊，請CPL注意修邊狀況 (RMK00124) . 【邊緣品質】此為烤漆背面25μ訂單，請加強檢視鋼捲：邊緣殘剪、側緣鋅渣或毛邊，因為會導致烤漆背面漆轉印正面 (RMK00126) . 除HGI/ HGL 訂單邊緣不噴油. 其餘皆側緣噴油 (RMK00285) | 訂單:2501EFE031/001 CR1 <生產備註> 事項如下 . 【邊緣品質】此為烤漆背面25μ訂單，請加強檢視鋼捲：邊緣殘剪、側緣鋅渣或毛邊，因為會導致烤漆背面漆轉印正面 (RMK00126) . 此客戶有保證 全板形 急峻度 ≦ 0.7% ( ≦ 12 I-UNIT ) (RMK00583) | 訂單:2501EFE031/001 CR2 <生產備註> 事項如下 . 【邊緣品質】此為烤漆背面25μ訂單，請加強檢視鋼捲：邊緣殘剪、側緣鋅渣或毛邊，因為會導致烤漆背面漆轉印正面 (RMK00126) . 此客戶有保證 全板形 急峻度 ≦ 0.7% ( ≦ 12 I-UNIT ) (RMK00583) | 訂單:2501EFE031/001 CG1 <生產備註> 事項如下 . 鍍製方式 MIN 訂單. (RMK00073) . 【邊緣品質】此為烤漆背面25μ訂單，請加強檢視鋼捲：邊緣殘剪、側緣鋅渣或毛邊，因為會導致烤漆背面漆轉印正面 (RMK00126) . 本單於烤漆正背面都塗裝正面漆，因此鍍鋅請管制背面表面品質比照正面 (RMK00363) . 此客戶有保證 全板形 急峻度 ≦ 0.7% ( ≦ 12 I-UNIT ) (RMK00583) . MIN訂單為平均厚度放行，實測厚度NG時，如單位長度符合範圍，請放行 (RMK00585) | 訂單:2501EFE031/001 CG2 <生產備註> 事項如下 . 鍍製方式 MIN 訂單. (RMK00073) . 【邊緣品質】此為烤漆背面25μ訂單，請加強檢視鋼捲：邊緣殘剪、側緣鋅渣或毛邊，因為會導致烤漆背面漆轉印正面 (RMK00126) . 本單於烤漆正背面都塗裝正面漆，因此鍍鋅請管制背面表面品質比照正面 (RMK00363) . 此客戶有保證 全板形 急峻度 ≦ 0.7% ( ≦ 12 I-UNIT ) (RMK00583) . MIN訂單為平均厚度放行，實測厚度NG時，如單位長度符合範圍，請放行 (RMK00585) | 訂單:2501EFE031/001 CC1 <生產備註> 事項如下 . 鍍製方式 MIN 訂單. (RMK00073) . 請品檢務必遵守 30CM*全寬*留1塊給LAB及1塊給塗料商，若背面非"B"字頭則各留2片 (RMK00105) . 品檢人員於LAB試片上註記測試物性耐久及曝曬 (RMK00105) . 【邊緣品質】此為烤漆背面25μ訂單，請加強檢視鋼捲：邊緣殘剪、側緣鋅渣或毛邊，因為會導致烤漆背面漆轉印正面 (RMK00126) . 【抽氣量】白色系在CC1生產時,FINISH抽氣量請設定250,如生產中發生色差b值異常升高,請股長再加大抽氣量因應 (RMK00560) . 此客戶有保證 全板形 急峻度 ≦ 0.7% ( ≦ 12 I-UNIT ) (RMK00583) . MIN訂單為平均厚度放行，實測厚度NG時，如單位長度符合範圍，請放行 (RMK00585) | 訂單:2501EFE031/001 CC2 <生產備註> 事項如下 . 鍍製方式 MIN 訂單. (RMK00073) . 請品檢務必遵守 30CM*全寬*留1塊給LAB及1塊給塗料商，若背面非"B"字頭則各留2片 (RMK00105) . 品檢人員於LAB試片上註記測試物性耐久及曝曬 (RMK00105) . 【邊緣品質】此為烤漆背面25μ訂單，請加強檢視鋼捲：邊緣殘剪、側緣鋅渣或毛邊，因為會導致烤漆背面漆轉印正面 (RMK00126) . 【抽氣量】白色系在CC1生產時,FINISH抽氣量請設定250,如生產中發生色差b值異常升高,請股長再加大抽氣量因應 (RMK00560) . 此客戶有保證 全板形 急峻度 ≦ 0.7% ( ≦ 12 I-UNIT ) (RMK00583) . MIN訂單為平均厚度放行，實測厚度NG時，如單位長度符合範圍，請放行 (RMK00585) | 訂單:2501EFE031/001 RCL 無 <生產備註> 事項 | 訂單:2501EFE031/001 CCPK 無 <生產備註> 事項 | 訂單:2501EFE031/001 CGQC <品檢備註> 事項如下 . 【邊緣品質】此為烤漆背面25μ訂單，請加強檢視鋼捲：邊緣殘剪、側緣鋅渣或毛邊，因為會導致烤漆背面漆轉印正面 (RMK00126) . 本單於烤漆正背面都塗裝正面漆，因此鍍鋅請管制背面表面品質比照正面 (RMK00363) | 訂單:2501EFE031/001 CCQC <品檢備註> 事項如下 . 請品檢務必遵守 30CM*全寬*留1塊給LAB及1塊給塗料商，若背面非"B"字頭則各留2片 (RMK00105) . 【邊緣品質】此為烤漆背面25μ訂單，請加強檢視鋼捲：邊緣殘剪、側緣鋅渣或毛邊，因為會導致烤漆背面漆轉印正面 (RMK00126) | 訂單:2501EFE031/001 TOL 無 <生產備註> 事項 |  | 訂單 2501EFE031/001 修改記錄如下: 20241125 12:00:57 (06023) 退火碼: >> S1, 用途碼: >> COG001, 背面標示: >> S000, 訂單背面顏色(五碼): >> 5W56T, 背面漆膜厚: >> 25, 背面漆塗漆型式幾塗幾烤: >> 2, 鉻酸鹽: >> Z, 訂單厚度: >> 0.013, 訂單重: >> 40, 重量容許率(下限): >> 10, 重量容許率(上限): >> 10, 訂單寬度: >> 48, 鍍製方式: >> MIN, 鋼捲內徑: >> 508, 鋼捲下限重: >> 3, 鋼捲上限重: >> 5.4, 壓花條件碼: >> -, 表面花紋: >> R, 綠色識別碼: >> -, 印刷輥號: >> -, 產品代碼: >> PPGL, 皮膜碼: >> -, 單位別: >> I, 油品種類: >> Z, 塗油量: >> Z, 包裝代碼: >> P7 , 保護膜碼: >> -, 客戶試片取樣型式: >> -, 調質碼: >> S, 套筒碼: >> P , 規格: >> A792CSB, 製造標準: >> ASTM, 表面處理劑種類: >> Z, 表面處理劑塗佈量: >> Z, 伸長率測試: >> N, 硬度測試碼: >> N, 抗拉強度測試: >> N, 降伏強度測試: >> N, 訂單正面顏色(五碼): >> 5W56T, 正面漆膜厚: >> 25, 正面漆塗漆型式幾塗幾烤: >> 2, 修邊碼: >> Y, 重量碼: >> AW, 鋼捲捲向: >> O, 鍍層碼: >> AZ50, | *:
PPGL | 2501EFE032/001 | 1. ASTM 鍍製方式為MIN 與"最終產品保證1/2 ASTM 厚度公差"不能共存 (OFP00216)-{.不符.} | 1. 製造標準為MS、ASTM或銷新加坡之訂單，若無技術指定優先用料，請優先使用國內料，勿使用ANFEN (OFP00406)-{.不符.} 2. ★提醒！MIN訂單先不要配安丰料★ (OFP00664)-{.不符.} | 1. ASTM 鍍製方式為MIN 與"最終產品保證1/2 ASTM 厚度公差"不能共存 (OFP00216)-{.不符.} 2. 鍍製方式為 MIN 或 TMI 時, 冷軋厚度公差 請改為 " 1/2 厚度公差" (OFP00265)-{.不符.} 3. 製造標準為MS、ASTM或銷新加坡之訂單，若無技術指定優先用料，請優先使用國內料，勿使用ANFEN (OFP00406)-{.不符.} 4. 【提醒】！本單為直立式包裝，嚴禁鍍鋅或烤漆後以STAGGER捲取 (OFP00451)-{.不符.} 5. ★提醒！MIN訂單先不要配安丰料★ (OFP00664)-{.不符.} 6. ※超耐候一系列用途要確認是否有英制公差需求，有英制公差需求時選配碼用ON027※ (OFP00680)-{.不符.} | 訂單:2501EFE032/001 CPL <生產備註> 事項如下 . 除HGI/ HGL 訂單邊緣不噴油. 其餘皆側緣噴油 (RMK00285) | 訂單:2501EFE032/001 CR1 無 <生產備註> 事項 | 訂單:2501EFE032/001 CR2 無 <生產備註> 事項 | 訂單:2501EFE032/001 CG1 <生產備註> 事項如下 . 鍍鋅表面不可有鋅痕、壓痕、凹陷、及刮傷 、應變痕等。 (RMK00054) . 鍍製方式 MIN 訂單. (RMK00073) . 鍍層 AZ150 (含) 以上 , 鋅花等級 C~E 目標D，避免鋅花晶界明顯後續造成烤漆點狀未塗漆。 (RMK00565) . MIN訂單為平均厚度放行，實測厚度NG時，如單位長度符合範圍，請放行 (RMK00585) | 訂單:2501EFE032/001 CG2 <生產備註> 事項如下 . 鍍鋅表面不可有鋅痕、壓痕、凹陷、及刮傷 、應變痕等。 (RMK00054) . 鍍製方式 MIN 訂單. (RMK00073) . 鍍層 AZ150 (含) 以上 , 鋅花等級 C~E 目標D，避免鋅花晶界明顯後續造成烤漆點狀未塗漆。 (RMK00565) . MIN訂單為平均厚度放行，實測厚度NG時，如單位長度符合範圍，請放行 (RMK00585) | 訂單:2501EFE032/001 CC1 <生產備註> 事項如下 . 正面面漆(20U)及正面總膜厚(25U)要求管制90%以上之膜厚,未達標準降級. (RMK00054) . 若背面面漆(20U)及背面總膜厚(25U)時要求管制90%以上之膜厚,未達標準降級 (RMK00054) . 面漆=18U(90%)~請購基準22U(110%),標準板總膜厚=5+20U(100%面漆). (RMK00054) . 30CM*全寬*留1塊給LAB及1塊給塗料商, (RMK00054) . 鍍製方式 MIN 訂單. (RMK00073) . 【捲取】注意！本單為直立式包裝。禁用STAGGER捲取送包裝！送RCL重處理例外。 (RMK00512) . 【抽氣量】白色系在CC1生產時,FINISH抽氣量請設定250,如生產中發生色差b值異常升高,請股長再加大抽氣量因應 (RMK00560) . MIN訂單為平均厚度放行，實測厚度NG時，如單位長度符合範圍，請放行 (RMK00585) | 訂單:2501EFE032/001 CC2 <生產備註> 事項如下 . 正面面漆(20U)及正面總膜厚(25U)要求管制90%以上之膜厚,未達標準降級. (RMK00054) . 若背面面漆(20U)及背面總膜厚(25U)時要求管制90%以上之膜厚,未達標準降級 (RMK00054) . 面漆=18U(90%)~請購基準22U(110%),標準板總膜厚=5+20U(100%面漆). (RMK00054) . 30CM*全寬*留1塊給LAB及1塊給塗料商, (RMK00054) . 鍍製方式 MIN 訂單. (RMK00073) . 【捲取】注意！本單為直立式包裝。禁用STAGGER捲取送包裝！送RCL重處理例外。 (RMK00512) . 【抽氣量】白色系在CC1生產時,FINISH抽氣量請設定250,如生產中發生色差b值異常升高,請股長再加大抽氣量因應 (RMK00560) . MIN訂單為平均厚度放行，實測厚度NG時，如單位長度符合範圍，請放行 (RMK00585) | 訂單:2501EFE032/001 RCL <生產備註> 事項如下 . 【捲取】注意！本單為直立式包裝。禁用STAGGER捲取送包裝！送RCL重處理例外。 (RMK00512) | 訂單:2501EFE032/001 CCPK 無 <生產備註> 事項 | 訂單:2501EFE032/001 CGQC <品檢備註> 事項如下 . 鍍層 AZ150 (含) 以上 , 鋅花等級 C~E 目標D，避免鋅花晶界明顯後續造成烤漆點狀未塗漆。 (RMK00565) | 訂單:2501EFE032/001 CCQC <品檢備註> 事項如下 . 【捲取】注意！本單為直立式包裝。禁用STAGGER捲取送包裝！送RCL重處理例外。 (RMK00512) | 訂單:2501EFE032/001 TOL 無 <生產備註> 事項 |  | 訂單 2501EFE032/001 修改記錄如下: 20241224 17:37:05 (24021) 退火碼: >> H2, 用途碼: >> COG003, 背面標示: >> S000, 訂單背面顏色(五碼): >> BW4CY, 背面漆膜厚: >> 12.5, 背面漆塗漆型式幾塗幾烤: >> 2, 鉻酸鹽: >> Z, 訂單厚度: >> 0.0185, 訂單重: >> 40, 重量容許率(下限): >> 10, 重量容許率(上限): >> 10, 訂單寬度: >> 43, 鍍製方式: >> MIN, 鋼捲內徑: >> 508, 鋼捲下限重: >> 3.18, 鋼捲上限重: >> 4.53, 壓花條件碼: >> -, 表面花紋: >> R, 綠色識別碼: >> -, 印刷輥號: >> -, 產品代碼: >> PPGL, 皮膜碼: >> -, 單位別: >> I, 油品種類: >> Z, 塗油量: >> Z, 包裝代碼: >> E0 , 保護膜碼: >> -, 客戶試片取樣型式: >> -, 調質碼: >> S, 套筒碼: >> P , 規格: >> A792SSGR80, 製造標準: >> ASTM, 表面處理劑種類: >> Z, 表面處理劑塗佈量: >> Z, 伸長率測試: >> N, 硬度測試碼: >> N, 抗拉強度測試: >> N, 降伏強度測試: >> N, 訂單正面顏色(五碼): >> SWG38, 正面漆膜厚: >> 25, 正面漆塗漆型式幾塗幾烤: >> 2, 修邊碼: >> Y, 重量碼: >> AW, 鋼捲捲向: >> O, 鍍層碼: >> AZ50, 20241227 08:20:48 (23013) 鋼捲下限重: 3.18 >> 2.95, | *:
PPGL | 2501EFE032/002 | 1. ASTM 鍍製方式為MIN 與"最終產品保證1/2 ASTM 厚度公差"不能共存 (OFP00216)-{.不符.} | 1. 製造標準為MS、ASTM或銷新加坡之訂單，若無技術指定優先用料，請優先使用國內料，勿使用ANFEN (OFP00406)-{.不符.} 2. ★提醒！MIN訂單先不要配安丰料★ (OFP00664)-{.不符.} | 1. ASTM 鍍製方式為MIN 與"最終產品保證1/2 ASTM 厚度公差"不能共存 (OFP00216)-{.不符.} 2. 鍍製方式為 MIN 或 TMI 時, 冷軋厚度公差 請改為 " 1/2 厚度公差" (OFP00265)-{.不符.} 3. 製造標準為MS、ASTM或銷新加坡之訂單，若無技術指定優先用料，請優先使用國內料，勿使用ANFEN (OFP00406)-{.不符.} 4. 【提醒】！本單為直立式包裝，嚴禁鍍鋅或烤漆後以STAGGER捲取 (OFP00451)-{.不符.} 5. ★提醒！MIN訂單先不要配安丰料★ (OFP00664)-{.不符.} 6. ※超耐候一系列用途要確認是否有英制公差需求，有英制公差需求時選配碼用ON027※ (OFP00680)-{.不符.} | 訂單:2501EFE032/002 CPL <生產備註> 事項如下 . 除HGI/ HGL 訂單邊緣不噴油. 其餘皆側緣噴油 (RMK00285) | 訂單:2501EFE032/002 CR1 無 <生產備註> 事項 | 訂單:2501EFE032/002 CR2 無 <生產備註> 事項 | 訂單:2501EFE032/002 CG1 <生產備註> 事項如下 . 鍍鋅表面不可有鋅痕、壓痕、凹陷、及刮傷 、應變痕等。 (RMK00054) . 鍍製方式 MIN 訂單. (RMK00073) . 鍍層 AZ150 (含) 以上 , 鋅花等級 C~E 目標D，避免鋅花晶界明顯後續造成烤漆點狀未塗漆。 (RMK00565) . MIN訂單為平均厚度放行，實測厚度NG時，如單位長度符合範圍，請放行 (RMK00585) | 訂單:2501EFE032/002 CG2 <生產備註> 事項如下 . 鍍鋅表面不可有鋅痕、壓痕、凹陷、及刮傷 、應變痕等。 (RMK00054) . 鍍製方式 MIN 訂單. (RMK00073) . 鍍層 AZ150 (含) 以上 , 鋅花等級 C~E 目標D，避免鋅花晶界明顯後續造成烤漆點狀未塗漆。 (RMK00565) . MIN訂單為平均厚度放行，實測厚度NG時，如單位長度符合範圍，請放行 (RMK00585) | 訂單:2501EFE032/002 CC1 <生產備註> 事項如下 . 正面面漆(20U)及正面總膜厚(25U)要求管制90%以上之膜厚,未達標準降級. (RMK00054) . 若背面面漆(20U)及背面總膜厚(25U)時要求管制90%以上之膜厚,未達標準降級 (RMK00054) . 面漆=18U(90%)~請購基準22U(110%),標準板總膜厚=5+20U(100%面漆). (RMK00054) . 30CM*全寬*留1塊給LAB及1塊給塗料商, (RMK00054) . 鍍製方式 MIN 訂單. (RMK00073) . 【捲取】注意！本單為直立式包裝。禁用STAGGER捲取送包裝！送RCL重處理例外。 (RMK00512) . 【抽氣量】白色系在CC1生產時,FINISH抽氣量請設定250,如生產中發生色差b值異常升高,請股長再加大抽氣量因應 (RMK00560) . MIN訂單為平均厚度放行，實測厚度NG時，如單位長度符合範圍，請放行 (RMK00585) | 訂單:2501EFE032/002 CC2 <生產備註> 事項如下 . 正面面漆(20U)及正面總膜厚(25U)要求管制90%以上之膜厚,未達標準降級. (RMK00054) . 若背面面漆(20U)及背面總膜厚(25U)時要求管制90%以上之膜厚,未達標準降級 (RMK00054) . 面漆=18U(90%)~請購基準22U(110%),標準板總膜厚=5+20U(100%面漆). (RMK00054) . 30CM*全寬*留1塊給LAB及1塊給塗料商, (RMK00054) . 鍍製方式 MIN 訂單. (RMK00073) . 【捲取】注意！本單為直立式包裝。禁用STAGGER捲取送包裝！送RCL重處理例外。 (RMK00512) . 【抽氣量】白色系在CC1生產時,FINISH抽氣量請設定250,如生產中發生色差b值異常升高,請股長再加大抽氣量因應 (RMK00560) . MIN訂單為平均厚度放行，實測厚度NG時，如單位長度符合範圍，請放行 (RMK00585) | 訂單:2501EFE032/002 RCL <生產備註> 事項如下 . 【捲取】注意！本單為直立式包裝。禁用STAGGER捲取送包裝！送RCL重處理例外。 (RMK00512) | 訂單:2501EFE032/002 CCPK 無 <生產備註> 事項 | 訂單:2501EFE032/002 CGQC <品檢備註> 事項如下 . 鍍層 AZ150 (含) 以上 , 鋅花等級 C~E 目標D，避免鋅花晶界明顯後續造成烤漆點狀未塗漆。 (RMK00565) | 訂單:2501EFE032/002 CCQC <品檢備註> 事項如下 . 【捲取】注意！本單為直立式包裝。禁用STAGGER捲取送包裝！送RCL重處理例外。 (RMK00512) | 訂單:2501EFE032/002 TOL 無 <生產備註> 事項 |  | 訂單 2501EFE032/002 修改記錄如下: 20241224 17:37:33 (24021) 退火碼: >> H2, 用途碼: >> COG003, 背面標示: >> S000, 訂單背面顏色(五碼): >> XXXXX, 背面漆膜厚: >> NOM, 背面漆塗漆型式幾塗幾烤: >> 2, 鉻酸鹽: >> Z, 訂單厚度: >> 0.0185, 訂單重: >> 40, 重量容許率(下限): >> 10, 重量容許率(上限): >> 10, 訂單寬度: >> 43, 鍍製方式: >> MIN, 鋼捲內徑: >> 508, 鋼捲下限重: >> 3.18, 鋼捲上限重: >> 4.53, 壓花條件碼: >> -, 表面花紋: >> R, 綠色識別碼: >> -, 印刷輥號: >> -, 產品代碼: >> PPGL, 皮膜碼: >> -, 單位別: >> I, 油品種類: >> Z, 塗油量: >> Z, 包裝代碼: >> E0 , 保護膜碼: >> -, 客戶試片取樣數量: >> 0, 客戶試片取樣型式: >> -, 調質碼: >> S, 套筒碼: >> P , 規格: >> A792SSGR80, 製造標準: >> ASTM, 表面處理劑種類: >> Z, 表面處理劑塗佈量: >> Z, 伸長率測試: >> N, 硬度測試碼: >> N, 抗拉強度測試: >> N, 降伏強度測試: >> N, 厚度變異: >> 0, 訂單正面顏色(五碼): >> XXXXX, 正面漆膜厚: >> NOM, 正面漆塗漆型式幾塗幾烤: >> 2, 修邊碼: >> Y, 重量碼: >> AW, 鋼捲捲向: >> O, 鍍層碼: >> AZ50, 20250206 08:40:29 (24021) 訂單背面顏色(五碼): XXXXX >> BW4CY, 背面漆膜厚: NOM >> 12.5, 鋼捲下限重: 3.18 >> 2.95, 訂單正面顏色(五碼): XXXXX >> SWG38, 正面漆膜厚: NOM >> 25, | *:
PPGL | 2501EFE032/003 | 1. ASTM 鍍製方式為MIN 與"最終產品保證1/2 ASTM 厚度公差"不能共存 (OFP00216)-{.不符.} | 1. 製造標準為MS、ASTM或銷新加坡之訂單，若無技術指定優先用料，請優先使用國內料，勿使用ANFEN (OFP00406)-{.不符.} 2. ★提醒！MIN訂單先不要配安丰料★ (OFP00664)-{.不符.} | 1. ASTM 鍍製方式為MIN 與"最終產品保證1/2 ASTM 厚度公差"不能共存 (OFP00216)-{.不符.} 2. 鍍製方式為 MIN 或 TMI 時, 冷軋厚度公差 請改為 " 1/2 厚度公差" (OFP00265)-{.不符.} 3. 製造標準為MS、ASTM或銷新加坡之訂單，若無技術指定優先用料，請優先使用國內料，勿使用ANFEN (OFP00406)-{.不符.} 4. 【提醒】！本單為直立式包裝，嚴禁鍍鋅或烤漆後以STAGGER捲取 (OFP00451)-{.不符.} 5. ★提醒！MIN訂單先不要配安丰料★ (OFP00664)-{.不符.} 6. ※超耐候一系列用途要確認是否有英制公差需求，有英制公差需求時選配碼用ON027※ (OFP00680)-{.不符.} | 訂單:2501EFE032/003 CPL <生產備註> 事項如下 . 除HGI/ HGL 訂單邊緣不噴油. 其餘皆側緣噴油 (RMK00285) | 訂單:2501EFE032/003 CR1 無 <生產備註> 事項 | 訂單:2501EFE032/003 CR2 無 <生產備註> 事項 | 訂單:2501EFE032/003 CG1 <生產備註> 事項如下 . 鍍鋅表面不可有鋅痕、壓痕、凹陷、及刮傷 、應變痕等。 (RMK00054) . 鍍製方式 MIN 訂單. (RMK00073) . 鍍層 AZ150 (含) 以上 , 鋅花等級 C~E 目標D，避免鋅花晶界明顯後續造成烤漆點狀未塗漆。 (RMK00565) . MIN訂單為平均厚度放行，實測厚度NG時，如單位長度符合範圍，請放行 (RMK00585) | 訂單:2501EFE032/003 CG2 <生產備註> 事項如下 . 鍍鋅表面不可有鋅痕、壓痕、凹陷、及刮傷 、應變痕等。 (RMK00054) . 鍍製方式 MIN 訂單. (RMK00073) . 鍍層 AZ150 (含) 以上 , 鋅花等級 C~E 目標D，避免鋅花晶界明顯後續造成烤漆點狀未塗漆。 (RMK00565) . MIN訂單為平均厚度放行，實測厚度NG時，如單位長度符合範圍，請放行 (RMK00585) | 訂單:2501EFE032/003 CC1 <生產備註> 事項如下 . 正面面漆(20U)及正面總膜厚(25U)要求管制90%以上之膜厚,未達標準降級. (RMK00054) . 若背面面漆(20U)及背面總膜厚(25U)時要求管制90%以上之膜厚,未達標準降級 (RMK00054) . 面漆=18U(90%)~請購基準22U(110%),標準板總膜厚=5+20U(100%面漆). (RMK00054) . 30CM*全寬*留1塊給LAB及1塊給塗料商, (RMK00054) . 鍍製方式 MIN 訂單. (RMK00073) . 【捲取】注意！本單為直立式包裝。禁用STAGGER捲取送包裝！送RCL重處理例外。 (RMK00512) . 【抽氣量】白色系在CC1生產時,FINISH抽氣量請設定250,如生產中發生色差b值異常升高,請股長再加大抽氣量因應 (RMK00560) . MIN訂單為平均厚度放行，實測厚度NG時，如單位長度符合範圍，請放行 (RMK00585) | 訂單:2501EFE032/003 CC2 <生產備註> 事項如下 . 正面面漆(20U)及正面總膜厚(25U)要求管制90%以上之膜厚,未達標準降級. (RMK00054) . 若背面面漆(20U)及背面總膜厚(25U)時要求管制90%以上之膜厚,未達標準降級 (RMK00054) . 面漆=18U(90%)~請購基準22U(110%),標準板總膜厚=5+20U(100%面漆). (RMK00054) . 30CM*全寬*留1塊給LAB及1塊給塗料商, (RMK00054) . 鍍製方式 MIN 訂單. (RMK00073) . 【捲取】注意！本單為直立式包裝。禁用STAGGER捲取送包裝！送RCL重處理例外。 (RMK00512) . 【抽氣量】白色系在CC1生產時,FINISH抽氣量請設定250,如生產中發生色差b值異常升高,請股長再加大抽氣量因應 (RMK00560) . MIN訂單為平均厚度放行，實測厚度NG時，如單位長度符合範圍，請放行 (RMK00585) | 訂單:2501EFE032/003 RCL <生產備註> 事項如下 . 【捲取】注意！本單為直立式包裝。禁用STAGGER捲取送包裝！送RCL重處理例外。 (RMK00512) | 訂單:2501EFE032/003 CCPK 無 <生產備註> 事項 | 訂單:2501EFE032/003 CGQC <品檢備註> 事項如下 . 鍍層 AZ150 (含) 以上 , 鋅花等級 C~E 目標D，避免鋅花晶界明顯後續造成烤漆點狀未塗漆。 (RMK00565) | 訂單:2501EFE032/003 CCQC <品檢備註> 事項如下 . 【捲取】注意！本單為直立式包裝。禁用STAGGER捲取送包裝！送RCL重處理例外。 (RMK00512) | 訂單:2501EFE032/003 TOL 無 <生產備註> 事項 |  | 訂單 2501EFE032/003 修改記錄如下: 20241224 17:38:15 (24021) 退火碼: >> H2, 用途碼: >> COG003, 背面標示: >> S000, 訂單背面顏色(五碼): >> BW4CY, 背面漆膜厚: >> 12.5, 背面漆塗漆型式幾塗幾烤: >> 2, 鉻酸鹽: >> Z, 訂單厚度: >> 0.0185, 訂單重: >> 40, 重量容許率(下限): >> 10, 重量容許率(上限): >> 10, 訂單寬度: >> 43, 鍍製方式: >> MIN, 鋼捲內徑: >> 508, 鋼捲下限重: >> 3.18, 鋼捲上限重: >> 4.53, 壓花條件碼: >> -, 表面花紋: >> R, 綠色識別碼: >> -, 印刷輥號: >> -, 產品代碼: >> PPGL, 皮膜碼: >> -, 單位別: >> I, 油品種類: >> Z, 塗油量: >> Z, 包裝代碼: >> E0 , 保護膜碼: >> -, 客戶試片取樣數量: >> 0, 客戶試片取樣型式: >> -, 調質碼: >> S, 套筒碼: >> P , 規格: >> A792SSGR80, 製造標準: >> ASTM, 表面處理劑種類: >> Z, 表面處理劑塗佈量: >> Z, 伸長率測試: >> N, 硬度測試碼: >> N, 抗拉強度測試: >> N, 降伏強度測試: >> N, 厚度變異: >> 0, 訂單正面顏色(五碼): >> SWG49, 正面漆膜厚: >> 25, 正面漆塗漆型式幾塗幾烤: >> 2, 修邊碼: >> Y, 重量碼: >> AW, 鋼捲捲向: >> O, 鍍層碼: >> AZ50, 20241227 08:21:20 (23013) 鋼捲下限重: 3.18 >> 2.95, | *:
PPGL | 2501EFE032/004 | 1. ASTM 鍍製方式為MIN 與"最終產品保證1/2 ASTM 厚度公差"不能共存 (OFP00216)-{.不符.} | 1. 製造標準為MS、ASTM或銷新加坡之訂單，若無技術指定優先用料，請優先使用國內料，勿使用ANFEN (OFP00406)-{.不符.} 2. ★提醒！MIN訂單先不要配安丰料★ (OFP00664)-{.不符.} | 1. ASTM 鍍製方式為MIN 與"最終產品保證1/2 ASTM 厚度公差"不能共存 (OFP00216)-{.不符.} 2. 鍍製方式為 MIN 或 TMI 時, 冷軋厚度公差 請改為 " 1/2 厚度公差" (OFP00265)-{.不符.} 3. 製造標準為MS、ASTM或銷新加坡之訂單，若無技術指定優先用料，請優先使用國內料，勿使用ANFEN (OFP00406)-{.不符.} 4. 【提醒】！本單為直立式包裝，嚴禁鍍鋅或烤漆後以STAGGER捲取 (OFP00451)-{.不符.} 5. ★提醒！MIN訂單先不要配安丰料★ (OFP00664)-{.不符.} 6. ※超耐候一系列用途要確認是否有英制公差需求，有英制公差需求時選配碼用ON027※ (OFP00680)-{.不符.} | 訂單:2501EFE032/004 CPL <生產備註> 事項如下 . 除HGI/ HGL 訂單邊緣不噴油. 其餘皆側緣噴油 (RMK00285) | 訂單:2501EFE032/004 CR1 無 <生產備註> 事項 | 訂單:2501EFE032/004 CR2 無 <生產備註> 事項 | 訂單:2501EFE032/004 CG1 <生產備註> 事項如下 . 鍍鋅表面不可有鋅痕、壓痕、凹陷、及刮傷 、應變痕等。 (RMK00054) . 鍍製方式 MIN 訂單. (RMK00073) . 鍍層 AZ150 (含) 以上 , 鋅花等級 C~E 目標D，避免鋅花晶界明顯後續造成烤漆點狀未塗漆。 (RMK00565) . MIN訂單為平均厚度放行，實測厚度NG時，如單位長度符合範圍，請放行 (RMK00585) | 訂單:2501EFE032/004 CG2 <生產備註> 事項如下 . 鍍鋅表面不可有鋅痕、壓痕、凹陷、及刮傷 、應變痕等。 (RMK00054) . 鍍製方式 MIN 訂單. (RMK00073) . 鍍層 AZ150 (含) 以上 , 鋅花等級 C~E 目標D，避免鋅花晶界明顯後續造成烤漆點狀未塗漆。 (RMK00565) . MIN訂單為平均厚度放行，實測厚度NG時，如單位長度符合範圍，請放行 (RMK00585) | 訂單:2501EFE032/004 CC1 <生產備註> 事項如下 . 正面面漆(20U)及正面總膜厚(25U)要求管制90%以上之膜厚,未達標準降級. (RMK00054) . 若背面面漆(20U)及背面總膜厚(25U)時要求管制90%以上之膜厚,未達標準降級 (RMK00054) . 面漆=18U(90%)~請購基準22U(110%),標準板總膜厚=5+20U(100%面漆). (RMK00054) . 30CM*全寬*留1塊給LAB及1塊給塗料商, (RMK00054) . 鍍製方式 MIN 訂單. (RMK00073) . 【捲取】注意！本單為直立式包裝。禁用STAGGER捲取送包裝！送RCL重處理例外。 (RMK00512) . MIN訂單為平均厚度放行，實測厚度NG時，如單位長度符合範圍，請放行 (RMK00585) | 訂單:2501EFE032/004 CC2 <生產備註> 事項如下 . 正面面漆(20U)及正面總膜厚(25U)要求管制90%以上之膜厚,未達標準降級. (RMK00054) . 若背面面漆(20U)及背面總膜厚(25U)時要求管制90%以上之膜厚,未達標準降級 (RMK00054) . 面漆=18U(90%)~請購基準22U(110%),標準板總膜厚=5+20U(100%面漆). (RMK00054) . 30CM*全寬*留1塊給LAB及1塊給塗料商, (RMK00054) . 鍍製方式 MIN 訂單. (RMK00073) . 【捲取】注意！本單為直立式包裝。禁用STAGGER捲取送包裝！送RCL重處理例外。 (RMK00512) . MIN訂單為平均厚度放行，實測厚度NG時，如單位長度符合範圍，請放行 (RMK00585) | 訂單:2501EFE032/004 RCL <生產備註> 事項如下 . 【捲取】注意！本單為直立式包裝。禁用STAGGER捲取送包裝！送RCL重處理例外。 (RMK00512) | 訂單:2501EFE032/004 CCPK 無 <生產備註> 事項 | 訂單:2501EFE032/004 CGQC <品檢備註> 事項如下 . 鍍層 AZ150 (含) 以上 , 鋅花等級 C~E 目標D，避免鋅花晶界明顯後續造成烤漆點狀未塗漆。 (RMK00565) | 訂單:2501EFE032/004 CCQC <品檢備註> 事項如下 . 【捲取】注意！本單為直立式包裝。禁用STAGGER捲取送包裝！送RCL重處理例外。 (RMK00512) | 訂單:2501EFE032/004 TOL 無 <生產備註> 事項 |  | 訂單 2501EFE032/004 修改記錄如下: 20241224 17:38:42 (24021) 退火碼: >> H2, 用途碼: >> COG003, 背面標示: >> S000, 訂單背面顏色(五碼): >> BW4CY, 背面漆膜厚: >> 12.5, 背面漆塗漆型式幾塗幾烤: >> 2, 鉻酸鹽: >> Z, 訂單厚度: >> 0.0185, 訂單重: >> 40, 重量容許率(下限): >> 10, 重量容許率(上限): >> 10, 訂單寬度: >> 43, 鍍製方式: >> MIN, 鋼捲內徑: >> 508, 鋼捲下限重: >> 3.18, 鋼捲上限重: >> 4.53, 壓花條件碼: >> -, 表面花紋: >> R, 綠色識別碼: >> -, 印刷輥號: >> -, 產品代碼: >> PPGL, 皮膜碼: >> -, 單位別: >> I, 油品種類: >> Z, 塗油量: >> Z, 包裝代碼: >> E0 , 保護膜碼: >> -, 客戶試片取樣數量: >> 0, 客戶試片取樣型式: >> -, 調質碼: >> S, 套筒碼: >> P , 規格: >> A792SSGR80, 製造標準: >> ASTM, 表面處理劑種類: >> Z, 表面處理劑塗佈量: >> Z, 伸長率測試: >> N, 硬度測試碼: >> N, 抗拉強度測試: >> N, 降伏強度測試: >> N, 厚度變異: >> 0, 訂單正面顏色(五碼): >> SCS4Y, 正面漆膜厚: >> 25, 正面漆塗漆型式幾塗幾烤: >> 2, 修邊碼: >> Y, 重量碼: >> AW, 鋼捲捲向: >> O, 鍍層碼: >> AZ50, 20241227 08:21:34 (23013) 鋼捲下限重: 3.18 >> 2.95, | *:
PPGL | 2501EFE032/005 | 1. ASTM 鍍製方式為MIN 與"最終產品保證1/2 ASTM 厚度公差"不能共存 (OFP00216)-{.不符.} | 1. 製造標準為MS、ASTM或銷新加坡之訂單，若無技術指定優先用料，請優先使用國內料，勿使用ANFEN (OFP00406)-{.不符.} 2. ★提醒！MIN訂單先不要配安丰料★ (OFP00664)-{.不符.} | 1. ASTM 鍍製方式為MIN 與"最終產品保證1/2 ASTM 厚度公差"不能共存 (OFP00216)-{.不符.} 2. 鍍製方式為 MIN 或 TMI 時, 冷軋厚度公差 請改為 " 1/2 厚度公差" (OFP00265)-{.不符.} 3. 製造標準為MS、ASTM或銷新加坡之訂單，若無技術指定優先用料，請優先使用國內料，勿使用ANFEN (OFP00406)-{.不符.} 4. 【提醒】！本單為直立式包裝，嚴禁鍍鋅或烤漆後以STAGGER捲取 (OFP00451)-{.不符.} 5. ★提醒！MIN訂單先不要配安丰料★ (OFP00664)-{.不符.} 6. ※超耐候一系列用途要確認是否有英制公差需求，有英制公差需求時選配碼用ON027※ (OFP00680)-{.不符.} | 訂單:2501EFE032/005 CPL <生產備註> 事項如下 . 除HGI/ HGL 訂單邊緣不噴油. 其餘皆側緣噴油 (RMK00285) | 訂單:2501EFE032/005 CR1 無 <生產備註> 事項 | 訂單:2501EFE032/005 CR2 無 <生產備註> 事項 | 訂單:2501EFE032/005 CG1 <生產備註> 事項如下 . 鍍鋅表面不可有鋅痕、壓痕、凹陷、及刮傷 、應變痕等。 (RMK00054) . 鍍製方式 MIN 訂單. (RMK00073) . 鍍層 AZ150 (含) 以上 , 鋅花等級 C~E 目標D，避免鋅花晶界明顯後續造成烤漆點狀未塗漆。 (RMK00565) . MIN訂單為平均厚度放行，實測厚度NG時，如單位長度符合範圍，請放行 (RMK00585) | 訂單:2501EFE032/005 CG2 <生產備註> 事項如下 . 鍍鋅表面不可有鋅痕、壓痕、凹陷、及刮傷 、應變痕等。 (RMK00054) . 鍍製方式 MIN 訂單. (RMK00073) . 鍍層 AZ150 (含) 以上 , 鋅花等級 C~E 目標D，避免鋅花晶界明顯後續造成烤漆點狀未塗漆。 (RMK00565) . MIN訂單為平均厚度放行，實測厚度NG時，如單位長度符合範圍，請放行 (RMK00585) | 訂單:2501EFE032/005 CC1 <生產備註> 事項如下 . 【水痕】因YCP 近似深黑色水痕可能嚴重，因此指定CC1生產注意W/Q 使用純水與水量控制 (RMK-E_CHIN) . 正面面漆(20U)及正面總膜厚(25U)要求管制90%以上之膜厚,未達標準降級. (RMK00054) . 若背面面漆(20U)及背面總膜厚(25U)時要求管制90%以上之膜厚,未達標準降級 (RMK00054) . 面漆=18U(90%)~請購基準22U(110%),標準板總膜厚=5+20U(100%面漆). (RMK00054) . 30CM*全寬*留1塊給LAB及1塊給塗料商, (RMK00054) . 鍍製方式 MIN 訂單. (RMK00073) . 【捲取】注意！本單為直立式包裝。禁用STAGGER捲取送包裝！送RCL重處理例外。 (RMK00512) . MIN訂單為平均厚度放行，實測厚度NG時，如單位長度符合範圍，請放行 (RMK00585) | 訂單:2501EFE032/005 CC2 <生產備註> 事項如下 . 【水痕】因YCP 近似深黑色水痕可能嚴重，因此指定CC1生產注意W/Q 使用純水與水量控制 (RMK-E_CHIN) . 正面面漆(20U)及正面總膜厚(25U)要求管制90%以上之膜厚,未達標準降級. (RMK00054) . 若背面面漆(20U)及背面總膜厚(25U)時要求管制90%以上之膜厚,未達標準降級 (RMK00054) . 面漆=18U(90%)~請購基準22U(110%),標準板總膜厚=5+20U(100%面漆). (RMK00054) . 30CM*全寬*留1塊給LAB及1塊給塗料商, (RMK00054) . 鍍製方式 MIN 訂單. (RMK00073) . 【捲取】注意！本單為直立式包裝。禁用STAGGER捲取送包裝！送RCL重處理例外。 (RMK00512) . MIN訂單為平均厚度放行，實測厚度NG時，如單位長度符合範圍，請放行 (RMK00585) | 訂單:2501EFE032/005 RCL <生產備註> 事項如下 . 【捲取】注意！本單為直立式包裝。禁用STAGGER捲取送包裝！送RCL重處理例外。 (RMK00512) | 訂單:2501EFE032/005 CCPK 無 <生產備註> 事項 | 訂單:2501EFE032/005 CGQC <品檢備註> 事項如下 . 鍍層 AZ150 (含) 以上 , 鋅花等級 C~E 目標D，避免鋅花晶界明顯後續造成烤漆點狀未塗漆。 (RMK00565) | 訂單:2501EFE032/005 CCQC <品檢備註> 事項如下 . 【水痕】因YCP 近似深黑色水痕可能嚴重，因此指定CC1生產注意W/Q 使用純水與水量控制 (RMK-E_CHIN) . 【捲取】注意！本單為直立式包裝。禁用STAGGER捲取送包裝！送RCL重處理例外。 (RMK00512) | 訂單:2501EFE032/005 TOL 無 <生產備註> 事項 | 【水痕】因YCP 近似深黑色水痕可能嚴重，因此指定CC1生產注意W/Q 使用純水與水量控制^^/CC1/CC2/CCQC/^^ <<.E_CHIN 2024/12/30 14:37.>> | 訂單 2501EFE032/005 修改記錄如下: 20241224 17:39:12 (24021) 退火碼: >> H2, 用途碼: >> COG003, 背面標示: >> S000, 訂單背面顏色(五碼): >> BW4CY, 背面漆膜厚: >> 12.5, 背面漆塗漆型式幾塗幾烤: >> 2, 鉻酸鹽: >> Z, 訂單厚度: >> 0.0185, 訂單重: >> 40, 重量容許率(下限): >> 10, 重量容許率(上限): >> 10, 訂單寬度: >> 43, 鍍製方式: >> MIN, 鋼捲內徑: >> 508, 鋼捲下限重: >> 3.18, 鋼捲上限重: >> 4.53, 壓花條件碼: >> -, 表面花紋: >> R, 綠色識別碼: >> -, 印刷輥號: >> -, 產品代碼: >> PPGL, 皮膜碼: >> -, 單位別: >> I, 油品種類: >> Z, 塗油量: >> Z, 包裝代碼: >> E0 , 保護膜碼: >> -, 客戶試片取樣數量: >> 0, 客戶試片取樣型式: >> -, 調質碼: >> S, 套筒碼: >> P , 規格: >> A792SSGR80, 製造標準: >> ASTM, 表面處理劑種類: >> Z, 表面處理劑塗佈量: >> Z, 伸長率測試: >> N, 硬度測試碼: >> N, 抗拉強度測試: >> N, 降伏強度測試: >> N, 厚度變異: >> 0, 訂單正面顏色(五碼): >> SYQ9N, 正面漆膜厚: >> 25, 正面漆塗漆型式幾塗幾烤: >> 2, 修邊碼: >> Y, 重量碼: >> AW, 鋼捲捲向: >> O, 鍍層碼: >> AZ50, 20241227 08:17:11 (23013) 用途碼: COG003 >> COG007, 20241227 08:21:47 (23013) 鋼捲下限重: 3.18 >> 2.95, | *:
PPGL | 2501EFE032/006 | 1. ASTM 鍍製方式為MIN 與"最終產品保證1/2 ASTM 厚度公差"不能共存 (OFP00216)-{.不符.} | 1. 製造標準為MS、ASTM或銷新加坡之訂單，若無技術指定優先用料，請優先使用國內料，勿使用ANFEN (OFP00406)-{.不符.} 2. ★提醒！MIN訂單先不要配安丰料★ (OFP00664)-{.不符.} | 1. ASTM 鍍製方式為MIN 與"最終產品保證1/2 ASTM 厚度公差"不能共存 (OFP00216)-{.不符.} 2. 鍍製方式為 MIN 或 TMI 時, 冷軋厚度公差 請改為 " 1/2 厚度公差" (OFP00265)-{.不符.} 3. 製造標準為MS、ASTM或銷新加坡之訂單，若無技術指定優先用料，請優先使用國內料，勿使用ANFEN (OFP00406)-{.不符.} 4. 【提醒】！本單為直立式包裝，嚴禁鍍鋅或烤漆後以STAGGER捲取 (OFP00451)-{.不符.} 5. ★提醒！MIN訂單先不要配安丰料★ (OFP00664)-{.不符.} 6. ※超耐候一系列用途要確認是否有英制公差需求，有英制公差需求時選配碼用ON027※ (OFP00680)-{.不符.} | 訂單:2501EFE032/006 CPL <生產備註> 事項如下 . 除HGI/ HGL 訂單邊緣不噴油. 其餘皆側緣噴油 (RMK00285) | 訂單:2501EFE032/006 CR1 無 <生產備註> 事項 | 訂單:2501EFE032/006 CR2 無 <生產備註> 事項 | 訂單:2501EFE032/006 CG1 <生產備註> 事項如下 . 鍍鋅表面不可有鋅痕、壓痕、凹陷、及刮傷 、應變痕等。 (RMK00054) . 鍍製方式 MIN 訂單. (RMK00073) . 鍍層 AZ150 (含) 以上 , 鋅花等級 C~E 目標D，避免鋅花晶界明顯後續造成烤漆點狀未塗漆。 (RMK00565) . MIN訂單為平均厚度放行，實測厚度NG時，如單位長度符合範圍，請放行 (RMK00585) | 訂單:2501EFE032/006 CG2 <生產備註> 事項如下 . 鍍鋅表面不可有鋅痕、壓痕、凹陷、及刮傷 、應變痕等。 (RMK00054) . 鍍製方式 MIN 訂單. (RMK00073) . 鍍層 AZ150 (含) 以上 , 鋅花等級 C~E 目標D，避免鋅花晶界明顯後續造成烤漆點狀未塗漆。 (RMK00565) . MIN訂單為平均厚度放行，實測厚度NG時，如單位長度符合範圍，請放行 (RMK00585) | 訂單:2501EFE032/006 CC1 <生產備註> 事項如下 . 正面面漆(20U)及正面總膜厚(25U)要求管制90%以上之膜厚,未達標準降級. (RMK00054) . 若背面面漆(20U)及背面總膜厚(25U)時要求管制90%以上之膜厚,未達標準降級 (RMK00054) . 面漆=18U(90%)~請購基準22U(110%),標準板總膜厚=5+20U(100%面漆). (RMK00054) . 30CM*全寬*留1塊給LAB及1塊給塗料商, (RMK00054) . 鍍製方式 MIN 訂單. (RMK00073) . 【捲取】注意！本單為直立式包裝。禁用STAGGER捲取送包裝！送RCL重處理例外。 (RMK00512) . MIN訂單為平均厚度放行，實測厚度NG時，如單位長度符合範圍，請放行 (RMK00585) | 訂單:2501EFE032/006 CC2 <生產備註> 事項如下 . 正面面漆(20U)及正面總膜厚(25U)要求管制90%以上之膜厚,未達標準降級. (RMK00054) . 若背面面漆(20U)及背面總膜厚(25U)時要求管制90%以上之膜厚,未達標準降級 (RMK00054) . 面漆=18U(90%)~請購基準22U(110%),標準板總膜厚=5+20U(100%面漆). (RMK00054) . 30CM*全寬*留1塊給LAB及1塊給塗料商, (RMK00054) . 鍍製方式 MIN 訂單. (RMK00073) . 【捲取】注意！本單為直立式包裝。禁用STAGGER捲取送包裝！送RCL重處理例外。 (RMK00512) . MIN訂單為平均厚度放行，實測厚度NG時，如單位長度符合範圍，請放行 (RMK00585) | 訂單:2501EFE032/006 RCL <生產備註> 事項如下 . 【捲取】注意！本單為直立式包裝。禁用STAGGER捲取送包裝！送RCL重處理例外。 (RMK00512) | 訂單:2501EFE032/006 CCPK 無 <生產備註> 事項 | 訂單:2501EFE032/006 CGQC <品檢備註> 事項如下 . 鍍層 AZ150 (含) 以上 , 鋅花等級 C~E 目標D，避免鋅花晶界明顯後續造成烤漆點狀未塗漆。 (RMK00565) | 訂單:2501EFE032/006 CCQC <品檢備註> 事項如下 . 【捲取】注意！本單為直立式包裝。禁用STAGGER捲取送包裝！送RCL重處理例外。 (RMK00512) | 訂單:2501EFE032/006 TOL 無 <生產備註> 事項 |  | 訂單 2501EFE032/006 修改記錄如下: 20241224 17:39:47 (24021) 退火碼: >> H2, 用途碼: >> COG003, 背面標示: >> S000, 訂單背面顏色(五碼): >> BW4CY, 背面漆膜厚: >> 12.5, 背面漆塗漆型式幾塗幾烤: >> 2, 鉻酸鹽: >> Z, 訂單厚度: >> 0.0185, 訂單重: >> 40, 重量容許率(下限): >> 10, 重量容許率(上限): >> 10, 訂單寬度: >> 43, 鍍製方式: >> MIN, 鋼捲內徑: >> 508, 鋼捲下限重: >> 3.18, 鋼捲上限重: >> 4.53, 壓花條件碼: >> -, 表面花紋: >> R, 綠色識別碼: >> -, 印刷輥號: >> -, 產品代碼: >> PPGL, 皮膜碼: >> -, 單位別: >> I, 油品種類: >> Z, 塗油量: >> Z, 包裝代碼: >> E0 , 保護膜碼: >> -, 客戶試片取樣數量: >> 0, 客戶試片取樣型式: >> -, 調質碼: >> S, 套筒碼: >> P , 規格: >> A792SSGR80, 製造標準: >> ASTM, 表面處理劑種類: >> Z, 表面處理劑塗佈量: >> Z, 伸長率測試: >> N, 硬度測試碼: >> N, 抗拉強度測試: >> N, 降伏強度測試: >> N, 厚度變異: >> 0, 訂單正面顏色(五碼): >> SYS2W, 正面漆膜厚: >> 25, 正面漆塗漆型式幾塗幾烤: >> 2, 修邊碼: >> Y, 重量碼: >> AW, 鋼捲捲向: >> O, 鍍層碼: >> AZ50, 20241227 08:22:00 (23013) 鋼捲下限重: 3.18 >> 2.95, | *:
PPGI | 2501EFE039/001 |  | 1. 製造標準為MS、ASTM或銷新加坡之訂單，若無技術指定優先用料，請優先使用國內料，勿使用ANFEN (OFP00406)-{.不符.} | 1. 製造標準為MS、ASTM或銷新加坡之訂單，若無技術指定優先用料，請優先使用國內料，勿使用ANFEN (OFP00406)-{.不符.} 2. 【提醒】！本單為直立式包裝，嚴禁鍍鋅或烤漆後以STAGGER捲取 (OFP00451)-{.不符.} 3. ※超耐候一系列用途要確認是否有英制公差需求，有英制公差需求時選配碼用ON027※ (OFP00680)-{.不符.} 4. 此經銷商有簽訂1/2厚度公差保證(無厚度變異),請調整冷軋與鍍鋅厚度公差管制範圍. 保證 ASTM 厚度公差 (OFP00180)-{.不符.} | 訂單:2501EFE039/001 CPL <生產備註> 事項如下 . 除HGI/ HGL 訂單邊緣不噴油. 其餘皆側緣噴油 (RMK00285) | 訂單:2501EFE039/001 CR1 <生產備註> 事項如下 . 此經銷商保證平均厚度在1/2厚度公差內，厚度量測NG時，如單位長度符合範圍，請放行 (RMK00402) | 訂單:2501EFE039/001 CR2 <生產備註> 事項如下 . 此經銷商保證平均厚度在1/2厚度公差內，厚度量測NG時，如單位長度符合範圍，請放行 (RMK00402) | 訂單:2501EFE039/001 CG1 <生產備註> 事項如下 . 【板形】 FLATNESS 板形≦12 I-UNIT（≦0.7％） (RMK-E_CHIN) . 鍍鋅表面不可有鋅痕、壓痕、凹陷、及刮傷 、應變痕等 (RMK00053) . 此經銷商保證平均厚度在1/2厚度公差內，厚度量測NG時，如單位長度符合範圍，請放行 (RMK00402) | 訂單:2501EFE039/001 CG2 <生產備註> 事項如下 . 【板形】 FLATNESS 板形≦12 I-UNIT（≦0.7％） (RMK-E_CHIN) . 鍍鋅表面不可有鋅痕、壓痕、凹陷、及刮傷 、應變痕等 (RMK00053) . 此經銷商保證平均厚度在1/2厚度公差內，厚度量測NG時，如單位長度符合範圍，請放行 (RMK00402) | 訂單:2501EFE039/001 CC1 <生產備註> 事項如下 . 【板形】 FLATNESS 板形≦12 I-UNIT（≦0.7％） (RMK-E_CHIN) . 正面面漆(20U)及正面總膜厚(25U)要求管制90%以上之膜厚,未達標準降級. (RMK00053) . 若背面面漆(20U)及背面總膜厚(25U)時要求管制90%以上之膜厚,未達標準降級 (RMK00053) . 面漆=18U(90%)~請購基準22U(110%),標準板總膜厚=5+20U(100%面漆). (RMK00053) . 30CM*全寬*留給塗料商一片與實驗課一片。若背塗非B字頭塗料則留給塗料商2片與實驗課2片 (RMK00053) . 使用表調生產 (RMK00053) . 【色差】1.1.此客戶對目視色差要求較高,請依限度樣本進行目視色差管制★--->發生過訴賠 (RMK00248) . 【色差】1.2.若針對特殊顏色需特別管理時，請品檢忽略1.1.的規定以特別規定為主 (RMK00248) . 此經銷商保證平均厚度在1/2厚度公差內，厚度量測NG時，如單位長度符合範圍，請放行 (RMK00402) . 【捲取】注意！本單為直立式包裝。禁用STAGGER捲取送包裝！送RCL重處理例外。 (RMK00512) . 【抽氣量】白色系在CC1生產時,FINISH抽氣量請設定250,如生產中發生色差b值異常升高,請股長再加大抽氣量因應 (RMK00560) | 訂單:2501EFE039/001 CC2 <生產備註> 事項如下 . 【板形】 FLATNESS 板形≦12 I-UNIT（≦0.7％） (RMK-E_CHIN) . 正面面漆(20U)及正面總膜厚(25U)要求管制90%以上之膜厚,未達標準降級. (RMK00053) . 若背面面漆(20U)及背面總膜厚(25U)時要求管制90%以上之膜厚,未達標準降級 (RMK00053) . 面漆=18U(90%)~請購基準22U(110%),標準板總膜厚=5+20U(100%面漆). (RMK00053) . 30CM*全寬*留給塗料商一片與實驗課一片。若背塗非B字頭塗料則留給塗料商2片與實驗課2片 (RMK00053) . 使用表調生產 (RMK00053) . 20120627晨會決議 CC2生產 PPGI 時請使用表調 (RMK00191) . 【色差】1.1.此客戶對目視色差要求較高,請依限度樣本進行目視色差管制★--->發生過訴賠 (RMK00248) . 【色差】1.2.若針對特殊顏色需特別管理時，請品檢忽略1.1.的規定以特別規定為主 (RMK00248) . 此經銷商保證平均厚度在1/2厚度公差內，厚度量測NG時，如單位長度符合範圍，請放行 (RMK00402) . 【捲取】注意！本單為直立式包裝。禁用STAGGER捲取送包裝！送RCL重處理例外。 (RMK00512) . 【抽氣量】白色系在CC1生產時,FINISH抽氣量請設定250,如生產中發生色差b值異常升高,請股長再加大抽氣量因應 (RMK00560) | 訂單:2501EFE039/001 RCL <生產備註> 事項如下 . 【捲取】注意！本單為直立式包裝。禁用STAGGER捲取送包裝！送RCL重處理例外。 (RMK00512) | 訂單:2501EFE039/001 CCPK 無 <生產備註> 事項 | 訂單:2501EFE039/001 CGQC <品檢備註> 事項如下 . 【板形】 FLATNESS 板形≦12 I-UNIT（≦0.7％） (RMK-E_CHIN) . 鍍鋅表面不可有鋅痕、壓痕、凹陷、及刮傷 、應變痕等 (RMK00053) | 訂單:2501EFE039/001 CCQC <品檢備註> 事項如下 . 【板形】 FLATNESS 板形≦12 I-UNIT（≦0.7％） (RMK-E_CHIN) . 正面面漆(20U)及正面總膜厚(25U)要求管制90%以上之膜厚,未達標準降級. (RMK00053) . 若背面面漆(20U)及背面總膜厚(25U)時要求管制90%以上之膜厚,未達標準降級 (RMK00053) . 面漆=18U(90%)~請購基準22U(110%),標準板總膜厚=5+20U(100%面漆). (RMK00053) . 30CM*全寬*留給塗料商一片與實驗課一片。若背塗非B字頭塗料則留給塗料商2片與實驗課2片 (RMK00053) . 【色差】1.1.此客戶對目視色差要求較高,請依限度樣本進行目視色差管制★--->發生過訴賠 (RMK00248) . 【色差】1.2.若針對特殊顏色需特別管理時，請品檢忽略1.1.的規定以特別規定為主 (RMK00248) . 【捲取】注意！本單為直立式包裝。禁用STAGGER捲取送包裝！送RCL重處理例外。 (RMK00512) | 訂單:2501EFE039/001 TOL 無 <生產備註> 事項 | 【板形】 FLATNESS 板形≦12 I-UNIT（≦0.7％）^^/CG1/CG2/CC1/CC2/CGQC/CCQC/^^ <<.E_CHIN 2024/11/27 10:10.>> | 訂單 2501EFE039/001 修改記錄如下: 20241126 11:39:29 (06023) 退火碼: >> H2, 用途碼: >> COG003, 背面標示: >> S000, 訂單背面顏色(五碼): >> BW73A, 背面漆膜厚: >> NOM, 背面漆塗漆型式幾塗幾烤: >> 2, 鉻酸鹽: >> Z, 訂單厚度: >> 0.015, 訂單重: >> 40, 重量容許率(下限): >> 10, 重量容許率(上限): >> 10, 訂單寬度: >> 40.5, 鍍製方式: >> AC, 鋼捲內徑: >> 508, 鋼捲下限重: >> 2.5, 鋼捲上限重: >> 4.5, 壓花條件碼: >> -, 表面花紋: >> Z, 綠色識別碼: >> -, 印刷輥號: >> -, 產品代碼: >> PPGI, 皮膜碼: >> -, 單位別: >> I, 油品種類: >> Z, 塗油量: >> Z, 包裝代碼: >> E0 , 保護膜碼: >> -, 客戶試片取樣型式: >> -, 調質碼: >> S, 套筒碼: >> P , 規格: >> A653SSGR80, 製造標準: >> ASTM, 表面處理劑種類: >> Z, 表面處理劑塗佈量: >> Z, 伸長率測試: >> N, 硬度測試碼: >> N, 抗拉強度測試: >> N, 降伏強度測試: >> N, 厚度變異: >> 0, 訂單正面顏色(五碼): >> SWS2A, 正面漆膜厚: >> 25, 正面漆塗漆型式幾塗幾烤: >> 2, 修邊碼: >> Y, 重量碼: >> AW, 鋼捲捲向: >> O, 鍍層碼: >> G90, | F:保證1/2 ASTM 厚度公差
PPGL | 2501EFE040/001 | 1. 提醒：住友"美加"區要求只能下"超耐候屋頂(保證年限)" (OFP00177)-{.不符.} | 1. 製造標準為MS、ASTM或銷新加坡之訂單，若無技術指定優先用料，請優先使用國內料，勿使用ANFEN (OFP00406)-{.不符.} | 1. 提醒：住友"美加"區要求只能下"超耐候屋頂(保證年限)" (OFP00177)-{.不符.} 2. 製造標準為MS、ASTM或銷新加坡之訂單，若無技術指定優先用料，請優先使用國內料，勿使用ANFEN (OFP00406)-{.不符.} 3. 【提醒】！本單為直立式包裝，嚴禁鍍鋅或烤漆後以STAGGER捲取 (OFP00451)-{.不符.} 4. ※超耐候一系列用途要確認是否有英制公差需求，有英制公差需求時選配碼用ON027※ (OFP00680)-{.不符.} 5. 此經銷商有簽訂1/2厚度公差保證(無厚度變異),請調整冷軋與鍍鋅厚度公差管制範圍. 保證 ASTM 厚度公差 (OFP00180)-{.不符.} | 訂單:2501EFE040/001 CPL <生產備註> 事項如下 . 除HGI/ HGL 訂單邊緣不噴油. 其餘皆側緣噴油 (RMK00285) | 訂單:2501EFE040/001 CR1 <生產備註> 事項如下 . 此經銷商保證平均厚度在1/2厚度公差內，厚度量測NG時，如單位長度符合範圍，請放行 (RMK00402) | 訂單:2501EFE040/001 CR2 <生產備註> 事項如下 . 此經銷商保證平均厚度在1/2厚度公差內，厚度量測NG時，如單位長度符合範圍，請放行 (RMK00402) | 訂單:2501EFE040/001 CG1 <生產備註> 事項如下 . 【板形】 FLATNESS 板形≦12 I-UNIT（≦0.7％） (RMK-E_CHIN) . 鍍鋅表面不可有鋅痕、壓痕、凹陷、及刮傷 、應變痕等。 (RMK00054) . 此經銷商保證平均厚度在1/2厚度公差內，厚度量測NG時，如單位長度符合範圍，請放行 (RMK00402) . 鍍層 AZ150 (含) 以上 , 鋅花等級 C~E 目標D，避免鋅花晶界明顯後續造成烤漆點狀未塗漆。 (RMK00565) | 訂單:2501EFE040/001 CG2 <生產備註> 事項如下 . 【板形】 FLATNESS 板形≦12 I-UNIT（≦0.7％） (RMK-E_CHIN) . 鍍鋅表面不可有鋅痕、壓痕、凹陷、及刮傷 、應變痕等。 (RMK00054) . 此經銷商保證平均厚度在1/2厚度公差內，厚度量測NG時，如單位長度符合範圍，請放行 (RMK00402) . 鍍層 AZ150 (含) 以上 , 鋅花等級 C~E 目標D，避免鋅花晶界明顯後續造成烤漆點狀未塗漆。 (RMK00565) | 訂單:2501EFE040/001 CC1 <生產備註> 事項如下 . 【板形】 FLATNESS 板形≦12 I-UNIT（≦0.7％） (RMK-E_CHIN) . 正面面漆(20U)及正面總膜厚(25U)要求管制90%以上之膜厚,未達標準降級. (RMK00054) . 若背面面漆(20U)及背面總膜厚(25U)時要求管制90%以上之膜厚,未達標準降級 (RMK00054) . 面漆=18U(90%)~請購基準22U(110%),標準板總膜厚=5+20U(100%面漆). (RMK00054) . 30CM*全寬*留1塊給LAB及1塊給塗料商, (RMK00054) . 【色差】1.1.此客戶對目視色差要求較高,請依限度樣本進行目視色差管制★--->發生過訴賠 (RMK00248) . 【色差】1.2.若針對特殊顏色需特別管理時，請品檢忽略1.1.的規定以特別規定為主 (RMK00248) . 此經銷商保證平均厚度在1/2厚度公差內，厚度量測NG時，如單位長度符合範圍，請放行 (RMK00402) . 【捲取】注意！本單為直立式包裝。禁用STAGGER捲取送包裝！送RCL重處理例外。 (RMK00512) . 【水痕】因TOP 為YCP 近似深黑色水痕可能嚴重，因此指定CC1生產注意W/Q 使用純水與水量控制 (RMK00588) | 訂單:2501EFE040/001 CC2 <生產備註> 事項如下 . 【板形】 FLATNESS 板形≦12 I-UNIT（≦0.7％） (RMK-E_CHIN) . 正面面漆(20U)及正面總膜厚(25U)要求管制90%以上之膜厚,未達標準降級. (RMK00054) . 若背面面漆(20U)及背面總膜厚(25U)時要求管制90%以上之膜厚,未達標準降級 (RMK00054) . 面漆=18U(90%)~請購基準22U(110%),標準板總膜厚=5+20U(100%面漆). (RMK00054) . 30CM*全寬*留1塊給LAB及1塊給塗料商, (RMK00054) . 【色差】1.1.此客戶對目視色差要求較高,請依限度樣本進行目視色差管制★--->發生過訴賠 (RMK00248) . 【色差】1.2.若針對特殊顏色需特別管理時，請品檢忽略1.1.的規定以特別規定為主 (RMK00248) . 此經銷商保證平均厚度在1/2厚度公差內，厚度量測NG時，如單位長度符合範圍，請放行 (RMK00402) . 【捲取】注意！本單為直立式包裝。禁用STAGGER捲取送包裝！送RCL重處理例外。 (RMK00512) . 【水痕】因TOP 為YCP 近似深黑色水痕可能嚴重，因此指定CC1生產注意W/Q 使用純水與水量控制 (RMK00588) | 訂單:2501EFE040/001 RCL <生產備註> 事項如下 . 【捲取】注意！本單為直立式包裝。禁用STAGGER捲取送包裝！送RCL重處理例外。 (RMK00512) | 訂單:2501EFE040/001 CCPK 無 <生產備註> 事項 | 訂單:2501EFE040/001 CGQC <品檢備註> 事項如下 . 【板形】 FLATNESS 板形≦12 I-UNIT（≦0.7％） (RMK-E_CHIN) . 鍍層 AZ150 (含) 以上 , 鋅花等級 C~E 目標D，避免鋅花晶界明顯後續造成烤漆點狀未塗漆。 (RMK00565) | 訂單:2501EFE040/001 CCQC <品檢備註> 事項如下 . 【板形】 FLATNESS 板形≦12 I-UNIT（≦0.7％） (RMK-E_CHIN) . 【色差】1.1.此客戶對目視色差要求較高,請依限度樣本進行目視色差管制★--->發生過訴賠 (RMK00248) . 【色差】1.2.若針對特殊顏色需特別管理時，請品檢忽略1.1.的規定以特別規定為主 (RMK00248) . 【捲取】注意！本單為直立式包裝。禁用STAGGER捲取送包裝！送RCL重處理例外。 (RMK00512) . 【水痕】因TOP 為YCP 近似深黑色水痕可能嚴重，因此指定CC1生產注意W/Q 使用純水與水量控制 (RMK00588) | 訂單:2501EFE040/001 TOL 無 <生產備註> 事項 | 【板形】 FLATNESS 板形≦12 I-UNIT（≦0.7％）^^/CG1/CG2/CC1/CC2/CGQC/CCQC/^^ <<.E_CHIN 2024/11/27 08:53.>> | 訂單 2501EFE040/001 修改記錄如下: 20241126 11:45:45 (06023) 退火碼: >> H2, 用途碼: >> COG003, 背面標示: >> S000, 訂單背面顏色(五碼): >> BW73Z, 背面漆膜厚: >> NOM, 背面漆塗漆型式幾塗幾烤: >> 2, 鉻酸鹽: >> Z, 訂單厚度: >> 0.015, 訂單重: >> 100, 重量容許率(下限): >> 10, 重量容許率(上限): >> 10, 訂單寬度: >> 40.5, 鍍製方式: >> AC, 鋼捲內徑: >> 508, 鋼捲下限重: >> 2.5, 鋼捲上限重: >> 4.5, 壓花條件碼: >> -, 表面花紋: >> R, 綠色識別碼: >> -, 印刷輥號: >> -, 產品代碼: >> PPGL, 皮膜碼: >> -, 單位別: >> I, 油品種類: >> Z, 塗油量: >> Z, 包裝代碼: >> E0 , 保護膜碼: >> -, 客戶試片取樣型式: >> -, 調質碼: >> S, 套筒碼: >> P , 規格: >> A792SSGR80, 製造標準: >> ASTM, 表面處理劑種類: >> Z, 表面處理劑塗佈量: >> Z, 伸長率測試: >> N, 硬度測試碼: >> N, 抗拉強度測試: >> N, 降伏強度測試: >> N, 厚度變異: >> 0, 訂單正面顏色(五碼): >> SYT9P, 正面漆膜厚: >> 25, 正面漆塗漆型式幾塗幾烤: >> 2, 修邊碼: >> Y, 重量碼: >> AW, 鋼捲捲向: >> O, 鍍層碼: >> AZ50, 20241126 12:01:15 (06023) 用途碼: COG003 >> COG007, | F:保證1/2 ASTM 厚度公差
PPGL | 2501EFE040/002 | 1. 提醒：住友"美加"區要求只能下"超耐候屋頂(保證年限)" (OFP00177)-{.不符.} | 1. 製造標準為MS、ASTM或銷新加坡之訂單，若無技術指定優先用料，請優先使用國內料，勿使用ANFEN (OFP00406)-{.不符.} | 1. 提醒：住友"美加"區要求只能下"超耐候屋頂(保證年限)" (OFP00177)-{.不符.} 2. 製造標準為MS、ASTM或銷新加坡之訂單，若無技術指定優先用料，請優先使用國內料，勿使用ANFEN (OFP00406)-{.不符.} 3. 【提醒】！本單為直立式包裝，嚴禁鍍鋅或烤漆後以STAGGER捲取 (OFP00451)-{.不符.} 4. ※超耐候一系列用途要確認是否有英制公差需求，有英制公差需求時選配碼用ON027※ (OFP00680)-{.不符.} 5. 此經銷商有簽訂1/2厚度公差保證(無厚度變異),請調整冷軋與鍍鋅厚度公差管制範圍. 保證 ASTM 厚度公差 (OFP00180)-{.不符.} | 訂單:2501EFE040/002 CPL <生產備註> 事項如下 . 除HGI/ HGL 訂單邊緣不噴油. 其餘皆側緣噴油 (RMK00285) | 訂單:2501EFE040/002 CR1 <生產備註> 事項如下 . 此經銷商保證平均厚度在1/2厚度公差內，厚度量測NG時，如單位長度符合範圍，請放行 (RMK00402) | 訂單:2501EFE040/002 CR2 <生產備註> 事項如下 . 此經銷商保證平均厚度在1/2厚度公差內，厚度量測NG時，如單位長度符合範圍，請放行 (RMK00402) | 訂單:2501EFE040/002 CG1 <生產備註> 事項如下 . 【板形】 FLATNESS 板形≦12 I-UNIT（≦0.7％） (RMK-E_CHIN) . 鍍鋅表面不可有鋅痕、壓痕、凹陷、及刮傷 、應變痕等。 (RMK00054) . 此經銷商保證平均厚度在1/2厚度公差內，厚度量測NG時，如單位長度符合範圍，請放行 (RMK00402) . 鍍層 AZ150 (含) 以上 , 鋅花等級 C~E 目標D，避免鋅花晶界明顯後續造成烤漆點狀未塗漆。 (RMK00565) | 訂單:2501EFE040/002 CG2 <生產備註> 事項如下 . 【板形】 FLATNESS 板形≦12 I-UNIT（≦0.7％） (RMK-E_CHIN) . 鍍鋅表面不可有鋅痕、壓痕、凹陷、及刮傷 、應變痕等。 (RMK00054) . 此經銷商保證平均厚度在1/2厚度公差內，厚度量測NG時，如單位長度符合範圍，請放行 (RMK00402) . 鍍層 AZ150 (含) 以上 , 鋅花等級 C~E 目標D，避免鋅花晶界明顯後續造成烤漆點狀未塗漆。 (RMK00565) | 訂單:2501EFE040/002 CC1 <生產備註> 事項如下 . 【色差】色差放行標準為DE<= 2.0，只管制當批無明顯目視色差，不管制批差異。 (RMK-E_CHIN) . 【板形】 FLATNESS 板形≦12 I-UNIT（≦0.7％） (RMK-E_CHIN) . 正面面漆(20U)及正面總膜厚(25U)要求管制90%以上之膜厚,未達標準降級. (RMK00054) . 若背面面漆(20U)及背面總膜厚(25U)時要求管制90%以上之膜厚,未達標準降級 (RMK00054) . 面漆=18U(90%)~請購基準22U(110%),標準板總膜厚=5+20U(100%面漆). (RMK00054) . 30CM*全寬*留1塊給LAB及1塊給塗料商, (RMK00054) . 【色差】1.1.此客戶對目視色差要求較高,請依限度樣本進行目視色差管制★--->發生過訴賠 (RMK00248) . 【色差】1.2.若針對特殊顏色需特別管理時，請品檢忽略1.1.的規定以特別規定為主 (RMK00248) . 此經銷商保證平均厚度在1/2厚度公差內，厚度量測NG時，如單位長度符合範圍，請放行 (RMK00402) . 【捲取】注意！本單為直立式包裝。禁用STAGGER捲取送包裝！送RCL重處理例外。 (RMK00512) | 訂單:2501EFE040/002 CC2 <生產備註> 事項如下 . 【色差】色差放行標準為DE<= 2.0，只管制當批無明顯目視色差，不管制批差異。 (RMK-E_CHIN) . 【板形】 FLATNESS 板形≦12 I-UNIT（≦0.7％） (RMK-E_CHIN) . 正面面漆(20U)及正面總膜厚(25U)要求管制90%以上之膜厚,未達標準降級. (RMK00054) . 若背面面漆(20U)及背面總膜厚(25U)時要求管制90%以上之膜厚,未達標準降級 (RMK00054) . 面漆=18U(90%)~請購基準22U(110%),標準板總膜厚=5+20U(100%面漆). (RMK00054) . 30CM*全寬*留1塊給LAB及1塊給塗料商, (RMK00054) . 【色差】1.1.此客戶對目視色差要求較高,請依限度樣本進行目視色差管制★--->發生過訴賠 (RMK00248) . 【色差】1.2.若針對特殊顏色需特別管理時，請品檢忽略1.1.的規定以特別規定為主 (RMK00248) . 此經銷商保證平均厚度在1/2厚度公差內，厚度量測NG時，如單位長度符合範圍，請放行 (RMK00402) . 【捲取】注意！本單為直立式包裝。禁用STAGGER捲取送包裝！送RCL重處理例外。 (RMK00512) | 訂單:2501EFE040/002 RCL <生產備註> 事項如下 . 【捲取】注意！本單為直立式包裝。禁用STAGGER捲取送包裝！送RCL重處理例外。 (RMK00512) | 訂單:2501EFE040/002 CCPK 無 <生產備註> 事項 | 訂單:2501EFE040/002 CGQC <品檢備註> 事項如下 . 【板形】 FLATNESS 板形≦12 I-UNIT（≦0.7％） (RMK-E_CHIN) . 鍍層 AZ150 (含) 以上 , 鋅花等級 C~E 目標D，避免鋅花晶界明顯後續造成烤漆點狀未塗漆。 (RMK00565) | 訂單:2501EFE040/002 CCQC <品檢備註> 事項如下 . 【色差】色差放行標準為DE<= 2.0，只管制當批無明顯目視色差，不管制批差異。 (RMK-E_CHIN) . 【板形】 FLATNESS 板形≦12 I-UNIT（≦0.7％） (RMK-E_CHIN) . 【色差】1.1.此客戶對目視色差要求較高,請依限度樣本進行目視色差管制★--->發生過訴賠 (RMK00248) . 【色差】1.2.若針對特殊顏色需特別管理時，請品檢忽略1.1.的規定以特別規定為主 (RMK00248) . 【捲取】注意！本單為直立式包裝。禁用STAGGER捲取送包裝！送RCL重處理例外。 (RMK00512) | 訂單:2501EFE040/002 TOL 無 <生產備註> 事項 | 【板形】 FLATNESS 板形≦12 I-UNIT（≦0.7％）^^/CG1/CG2/CC1/CC2/CGQC/CCQC/^^ <<.E_CHIN 2024/11/27 08:53.>> 【色差】色差放行標準為DE<= 2.0，只管制當批無明顯目視色差，不管制批差異。^^/CC1/CC2/CCQC/ <<.E_CHIN 2024/11/27 08:56.>> | 訂單 2501EFE040/002 修改記錄如下: 20241126 11:45:52 (06023) 退火碼: >> H2, 用途碼: >> COG003, 背面標示: >> S000, 訂單背面顏色(五碼): >> BW73Z, 背面漆膜厚: >> NOM, 背面漆塗漆型式幾塗幾烤: >> 2, 鉻酸鹽: >> Z, 訂單厚度: >> 0.015, 訂單重: >> 40, 重量容許率(下限): >> 10, 重量容許率(上限): >> 10, 訂單寬度: >> 40.5, 鍍製方式: >> AC, 鋼捲內徑: >> 508, 鋼捲下限重: >> 2.5, 鋼捲上限重: >> 4.5, 壓花條件碼: >> -, 表面花紋: >> R, 綠色識別碼: >> -, 印刷輥號: >> -, 產品代碼: >> PPGL, 皮膜碼: >> -, 單位別: >> I, 油品種類: >> Z, 塗油量: >> Z, 包裝代碼: >> E0 , 保護膜碼: >> -, 客戶試片取樣型式: >> -, 調質碼: >> S, 套筒碼: >> P , 規格: >> A792SSGR80, 製造標準: >> ASTM, 表面處理劑種類: >> Z, 表面處理劑塗佈量: >> Z, 伸長率測試: >> N, 硬度測試碼: >> N, 抗拉強度測試: >> N, 降伏強度測試: >> N, 厚度變異: >> 0, 訂單正面顏色(五碼): >> SGT7Q, 正面漆膜厚: >> 25, 正面漆塗漆型式幾塗幾烤: >> 2, 修邊碼: >> Y, 重量碼: >> AW, 鋼捲捲向: >> O, 鍍層碼: >> AZ50, 20241126 12:01:24 (06023) 用途碼: COG003 >> COG007, | F:保證1/2 ASTM 厚度公差
PPGL | 2501EFE040/003 |  | 1. 製造標準為MS、ASTM或銷新加坡之訂單，若無技術指定優先用料，請優先使用國內料，勿使用ANFEN (OFP00406)-{.不符.} | 1. 製造標準為MS、ASTM或銷新加坡之訂單，若無技術指定優先用料，請優先使用國內料，勿使用ANFEN (OFP00406)-{.不符.} 2. 【提醒】！本單為直立式包裝，嚴禁鍍鋅或烤漆後以STAGGER捲取 (OFP00451)-{.不符.} 3. ※超耐候一系列用途要確認是否有英制公差需求，有英制公差需求時選配碼用ON027※ (OFP00680)-{.不符.} 4. 此經銷商有簽訂1/2厚度公差保證(無厚度變異),請調整冷軋與鍍鋅厚度公差管制範圍. 保證 ASTM 厚度公差 (OFP00180)-{.不符.} | 訂單:2501EFE040/003 CPL <生產備註> 事項如下 . 除HGI/ HGL 訂單邊緣不噴油. 其餘皆側緣噴油 (RMK00285) | 訂單:2501EFE040/003 CR1 <生產備註> 事項如下 . 此經銷商保證平均厚度在1/2厚度公差內，厚度量測NG時，如單位長度符合範圍，請放行 (RMK00402) | 訂單:2501EFE040/003 CR2 <生產備註> 事項如下 . 此經銷商保證平均厚度在1/2厚度公差內，厚度量測NG時，如單位長度符合範圍，請放行 (RMK00402) | 訂單:2501EFE040/003 CG1 <生產備註> 事項如下 . 【板形】 FLATNESS 板形≦12 I-UNIT（≦0.7％） (RMK-E_CHIN) . 鍍鋅表面不可有鋅痕、壓痕、凹陷、及刮傷 、應變痕等。 (RMK00054) . 此經銷商保證平均厚度在1/2厚度公差內，厚度量測NG時，如單位長度符合範圍，請放行 (RMK00402) . 鍍層 AZ150 (含) 以上 , 鋅花等級 C~E 目標D，避免鋅花晶界明顯後續造成烤漆點狀未塗漆。 (RMK00565) | 訂單:2501EFE040/003 CG2 <生產備註> 事項如下 . 【板形】 FLATNESS 板形≦12 I-UNIT（≦0.7％） (RMK-E_CHIN) . 鍍鋅表面不可有鋅痕、壓痕、凹陷、及刮傷 、應變痕等。 (RMK00054) . 此經銷商保證平均厚度在1/2厚度公差內，厚度量測NG時，如單位長度符合範圍，請放行 (RMK00402) . 鍍層 AZ150 (含) 以上 , 鋅花等級 C~E 目標D，避免鋅花晶界明顯後續造成烤漆點狀未塗漆。 (RMK00565) | 訂單:2501EFE040/003 CC1 <生產備註> 事項如下 . 【板形】 FLATNESS 板形≦12 I-UNIT（≦0.7％） (RMK-E_CHIN) . 正面面漆(20U)及正面總膜厚(25U)要求管制90%以上之膜厚,未達標準降級. (RMK00054) . 若背面面漆(20U)及背面總膜厚(25U)時要求管制90%以上之膜厚,未達標準降級 (RMK00054) . 面漆=18U(90%)~請購基準22U(110%),標準板總膜厚=5+20U(100%面漆). (RMK00054) . 30CM*全寬*留1塊給LAB及1塊給塗料商, (RMK00054) . 【色差】1.1.此客戶對目視色差要求較高,請依限度樣本進行目視色差管制★--->發生過訴賠 (RMK00248) . 【色差】1.2.若針對特殊顏色需特別管理時，請品檢忽略1.1.的規定以特別規定為主 (RMK00248) . 此經銷商保證平均厚度在1/2厚度公差內，厚度量測NG時，如單位長度符合範圍，請放行 (RMK00402) . 【捲取】注意！本單為直立式包裝。禁用STAGGER捲取送包裝！送RCL重處理例外。 (RMK00512) . 【抽氣量】白色系在CC1生產時,FINISH抽氣量請設定250,如生產中發生色差b值異常升高,請股長再加大抽氣量因應 (RMK00560) | 訂單:2501EFE040/003 CC2 <生產備註> 事項如下 . 【板形】 FLATNESS 板形≦12 I-UNIT（≦0.7％） (RMK-E_CHIN) . 正面面漆(20U)及正面總膜厚(25U)要求管制90%以上之膜厚,未達標準降級. (RMK00054) . 若背面面漆(20U)及背面總膜厚(25U)時要求管制90%以上之膜厚,未達標準降級 (RMK00054) . 面漆=18U(90%)~請購基準22U(110%),標準板總膜厚=5+20U(100%面漆). (RMK00054) . 30CM*全寬*留1塊給LAB及1塊給塗料商, (RMK00054) . 【色差】1.1.此客戶對目視色差要求較高,請依限度樣本進行目視色差管制★--->發生過訴賠 (RMK00248) . 【色差】1.2.若針對特殊顏色需特別管理時，請品檢忽略1.1.的規定以特別規定為主 (RMK00248) . 此經銷商保證平均厚度在1/2厚度公差內，厚度量測NG時，如單位長度符合範圍，請放行 (RMK00402) . 【捲取】注意！本單為直立式包裝。禁用STAGGER捲取送包裝！送RCL重處理例外。 (RMK00512) . 【抽氣量】白色系在CC1生產時,FINISH抽氣量請設定250,如生產中發生色差b值異常升高,請股長再加大抽氣量因應 (RMK00560) | 訂單:2501EFE040/003 RCL <生產備註> 事項如下 . 【捲取】注意！本單為直立式包裝。禁用STAGGER捲取送包裝！送RCL重處理例外。 (RMK00512) | 訂單:2501EFE040/003 CCPK 無 <生產備註> 事項 | 訂單:2501EFE040/003 CGQC <品檢備註> 事項如下 . 【板形】 FLATNESS 板形≦12 I-UNIT（≦0.7％） (RMK-E_CHIN) . 鍍層 AZ150 (含) 以上 , 鋅花等級 C~E 目標D，避免鋅花晶界明顯後續造成烤漆點狀未塗漆。 (RMK00565) | 訂單:2501EFE040/003 CCQC <品檢備註> 事項如下 . 【板形】 FLATNESS 板形≦12 I-UNIT（≦0.7％） (RMK-E_CHIN) . 【色差】1.1.此客戶對目視色差要求較高,請依限度樣本進行目視色差管制★--->發生過訴賠 (RMK00248) . 【色差】1.2.若針對特殊顏色需特別管理時，請品檢忽略1.1.的規定以特別規定為主 (RMK00248) . 【捲取】注意！本單為直立式包裝。禁用STAGGER捲取送包裝！送RCL重處理例外。 (RMK00512) | 訂單:2501EFE040/003 TOL 無 <生產備註> 事項 | 【板形】 FLATNESS 板形≦12 I-UNIT（≦0.7％）^^/CG1/CG2/CC1/CC2/CGQC/CCQC/^^ <<.E_CHIN 2024/11/27 08:53.>> | 訂單 2501EFE040/003 修改記錄如下: 20241126 11:45:59 (06023) 退火碼: >> H2, 用途碼: >> COG007, 背面標示: >> S000, 訂單背面顏色(五碼): >> BW73Z, 背面漆膜厚: >> NOM, 背面漆塗漆型式幾塗幾烤: >> 2, 鉻酸鹽: >> Z, 訂單厚度: >> 0.015, 訂單重: >> 40, 重量容許率(下限): >> 10, 重量容許率(上限): >> 10, 訂單寬度: >> 40.5, 鍍製方式: >> AC, 鋼捲內徑: >> 508, 鋼捲下限重: >> 2.5, 鋼捲上限重: >> 4.5, 壓花條件碼: >> -, 表面花紋: >> R, 綠色識別碼: >> -, 印刷輥號: >> -, 產品代碼: >> PPGL, 皮膜碼: >> -, 單位別: >> I, 油品種類: >> Z, 塗油量: >> Z, 包裝代碼: >> E0 , 保護膜碼: >> -, 客戶試片取樣型式: >> -, 調質碼: >> S, 套筒碼: >> P , 規格: >> A792SSGR80, 製造標準: >> ASTM, 表面處理劑種類: >> Z, 表面處理劑塗佈量: >> Z, 伸長率測試: >> N, 硬度測試碼: >> N, 抗拉強度測試: >> N, 降伏強度測試: >> N, 厚度變異: >> 0, 訂單正面顏色(五碼): >> SWS2Z, 正面漆膜厚: >> 25, 正面漆塗漆型式幾塗幾烤: >> 2, 修邊碼: >> Y, 重量碼: >> AW, 鋼捲捲向: >> O, 鍍層碼: >> AZ50, 20241126 12:01:30 (06023) 用途碼: COG007 >> COG003, | F:保證1/2 ASTM 厚度公差
PPGL | 2501EFE040/004 | 1. 提醒：住友"美加"區要求只能下"超耐候屋頂(保證年限)" (OFP00177)-{.不符.} | 1. 製造標準為MS、ASTM或銷新加坡之訂單，若無技術指定優先用料，請優先使用國內料，勿使用ANFEN (OFP00406)-{.不符.} | 1. 提醒：住友"美加"區要求只能下"超耐候屋頂(保證年限)" (OFP00177)-{.不符.} 2. 製造標準為MS、ASTM或銷新加坡之訂單，若無技術指定優先用料，請優先使用國內料，勿使用ANFEN (OFP00406)-{.不符.} 3. 【提醒】！本單為直立式包裝，嚴禁鍍鋅或烤漆後以STAGGER捲取 (OFP00451)-{.不符.} 4. ※超耐候一系列用途要確認是否有英制公差需求，有英制公差需求時選配碼用ON027※ (OFP00680)-{.不符.} 5. 此經銷商有簽訂1/2厚度公差保證(無厚度變異),請調整冷軋與鍍鋅厚度公差管制範圍. 保證 ASTM 厚度公差 (OFP00180)-{.不符.} | 訂單:2501EFE040/004 CPL <生產備註> 事項如下 . 除HGI/ HGL 訂單邊緣不噴油. 其餘皆側緣噴油 (RMK00285) | 訂單:2501EFE040/004 CR1 <生產備註> 事項如下 . 此經銷商保證平均厚度在1/2厚度公差內，厚度量測NG時，如單位長度符合範圍，請放行 (RMK00402) | 訂單:2501EFE040/004 CR2 <生產備註> 事項如下 . 此經銷商保證平均厚度在1/2厚度公差內，厚度量測NG時，如單位長度符合範圍，請放行 (RMK00402) | 訂單:2501EFE040/004 CG1 <生產備註> 事項如下 . 【板形】 FLATNESS 板形≦12 I-UNIT（≦0.7％） (RMK-E_CHIN) . 鍍鋅表面不可有鋅痕、壓痕、凹陷、及刮傷 、應變痕等。 (RMK00054) . 此經銷商保證平均厚度在1/2厚度公差內，厚度量測NG時，如單位長度符合範圍，請放行 (RMK00402) . 鍍層 AZ150 (含) 以上 , 鋅花等級 C~E 目標D，避免鋅花晶界明顯後續造成烤漆點狀未塗漆。 (RMK00565) | 訂單:2501EFE040/004 CG2 <生產備註> 事項如下 . 【板形】 FLATNESS 板形≦12 I-UNIT（≦0.7％） (RMK-E_CHIN) . 鍍鋅表面不可有鋅痕、壓痕、凹陷、及刮傷 、應變痕等。 (RMK00054) . 此經銷商保證平均厚度在1/2厚度公差內，厚度量測NG時，如單位長度符合範圍，請放行 (RMK00402) . 鍍層 AZ150 (含) 以上 , 鋅花等級 C~E 目標D，避免鋅花晶界明顯後續造成烤漆點狀未塗漆。 (RMK00565) | 訂單:2501EFE040/004 CC1 <生產備註> 事項如下 . 【板形】 FLATNESS 板形≦12 I-UNIT（≦0.7％） (RMK-E_CHIN) . 正面面漆(20U)及正面總膜厚(25U)要求管制90%以上之膜厚,未達標準降級. (RMK00054) . 若背面面漆(20U)及背面總膜厚(25U)時要求管制90%以上之膜厚,未達標準降級 (RMK00054) . 面漆=18U(90%)~請購基準22U(110%),標準板總膜厚=5+20U(100%面漆). (RMK00054) . 30CM*全寬*留1塊給LAB及1塊給塗料商, (RMK00054) . 【色差】1.1.此客戶對目視色差要求較高,請依限度樣本進行目視色差管制★--->發生過訴賠 (RMK00248) . 【色差】1.2.若針對特殊顏色需特別管理時，請品檢忽略1.1.的規定以特別規定為主 (RMK00248) . 此經銷商保證平均厚度在1/2厚度公差內，厚度量測NG時，如單位長度符合範圍，請放行 (RMK00402) . 【捲取】注意！本單為直立式包裝。禁用STAGGER捲取送包裝！送RCL重處理例外。 (RMK00512) | 訂單:2501EFE040/004 CC2 <生產備註> 事項如下 . 【板形】 FLATNESS 板形≦12 I-UNIT（≦0.7％） (RMK-E_CHIN) . 正面面漆(20U)及正面總膜厚(25U)要求管制90%以上之膜厚,未達標準降級. (RMK00054) . 若背面面漆(20U)及背面總膜厚(25U)時要求管制90%以上之膜厚,未達標準降級 (RMK00054) . 面漆=18U(90%)~請購基準22U(110%),標準板總膜厚=5+20U(100%面漆). (RMK00054) . 30CM*全寬*留1塊給LAB及1塊給塗料商, (RMK00054) . 【色差】1.1.此客戶對目視色差要求較高,請依限度樣本進行目視色差管制★--->發生過訴賠 (RMK00248) . 【色差】1.2.若針對特殊顏色需特別管理時，請品檢忽略1.1.的規定以特別規定為主 (RMK00248) . 此經銷商保證平均厚度在1/2厚度公差內，厚度量測NG時，如單位長度符合範圍，請放行 (RMK00402) . 【捲取】注意！本單為直立式包裝。禁用STAGGER捲取送包裝！送RCL重處理例外。 (RMK00512) | 訂單:2501EFE040/004 RCL <生產備註> 事項如下 . 【捲取】注意！本單為直立式包裝。禁用STAGGER捲取送包裝！送RCL重處理例外。 (RMK00512) | 訂單:2501EFE040/004 CCPK 無 <生產備註> 事項 | 訂單:2501EFE040/004 CGQC <品檢備註> 事項如下 . 【板形】 FLATNESS 板形≦12 I-UNIT（≦0.7％） (RMK-E_CHIN) . 鍍層 AZ150 (含) 以上 , 鋅花等級 C~E 目標D，避免鋅花晶界明顯後續造成烤漆點狀未塗漆。 (RMK00565) | 訂單:2501EFE040/004 CCQC <品檢備註> 事項如下 . 【板形】 FLATNESS 板形≦12 I-UNIT（≦0.7％） (RMK-E_CHIN) . 【色差】1.1.此客戶對目視色差要求較高,請依限度樣本進行目視色差管制★--->發生過訴賠 (RMK00248) . 【色差】1.2.若針對特殊顏色需特別管理時，請品檢忽略1.1.的規定以特別規定為主 (RMK00248) . 【捲取】注意！本單為直立式包裝。禁用STAGGER捲取送包裝！送RCL重處理例外。 (RMK00512) | 訂單:2501EFE040/004 TOL 無 <生產備註> 事項 | 【板形】 FLATNESS 板形≦12 I-UNIT（≦0.7％）^^/CG1/CG2/CC1/CC2/CGQC/CCQC/^^ <<.E_CHIN 2024/11/27 08:53.>> | 訂單 2501EFE040/004 修改記錄如下: 20241126 11:46:07 (06023) 退火碼: >> H2, 用途碼: >> COG003, 背面標示: >> S000, 訂單背面顏色(五碼): >> BW73Z, 背面漆膜厚: >> NOM, 背面漆塗漆型式幾塗幾烤: >> 2, 鉻酸鹽: >> Z, 訂單厚度: >> 0.015, 訂單重: >> 40, 重量容許率(下限): >> 10, 重量容許率(上限): >> 10, 訂單寬度: >> 40.5, 鍍製方式: >> AC, 鋼捲內徑: >> 508, 鋼捲下限重: >> 2.5, 鋼捲上限重: >> 4.5, 壓花條件碼: >> -, 表面花紋: >> R, 綠色識別碼: >> -, 印刷輥號: >> -, 產品代碼: >> PPGL, 皮膜碼: >> -, 單位別: >> I, 油品種類: >> Z, 塗油量: >> Z, 包裝代碼: >> E0 , 保護膜碼: >> -, 客戶試片取樣型式: >> -, 調質碼: >> S, 套筒碼: >> P , 規格: >> A792SSGR80, 製造標準: >> ASTM, 表面處理劑種類: >> Z, 表面處理劑塗佈量: >> Z, 伸長率測試: >> N, 硬度測試碼: >> N, 抗拉強度測試: >> N, 降伏強度測試: >> N, 厚度變異: >> 0, 訂單正面顏色(五碼): >> SBS8N, 正面漆膜厚: >> 25, 正面漆塗漆型式幾塗幾烤: >> 2, 修邊碼: >> Y, 重量碼: >> AW, 鋼捲捲向: >> O, 鍍層碼: >> AZ50, 20241126 12:01:36 (06023) 用途碼: COG003 >> COG007, | F:保證1/2 ASTM 厚度公差
PPGL | 2501EFE040/005 |  | 1. 製造標準為MS、ASTM或銷新加坡之訂單，若無技術指定優先用料，請優先使用國內料，勿使用ANFEN (OFP00406)-{.不符.} | 1. 製造標準為MS、ASTM或銷新加坡之訂單，若無技術指定優先用料，請優先使用國內料，勿使用ANFEN (OFP00406)-{.不符.} 2. 【提醒】！本單為直立式包裝，嚴禁鍍鋅或烤漆後以STAGGER捲取 (OFP00451)-{.不符.} 3. ※超耐候一系列用途要確認是否有英制公差需求，有英制公差需求時選配碼用ON027※ (OFP00680)-{.不符.} 4. 此經銷商有簽訂1/2厚度公差保證(無厚度變異),請調整冷軋與鍍鋅厚度公差管制範圍. 保證 ASTM 厚度公差 (OFP00180)-{.不符.} | 訂單:2501EFE040/005 CPL <生產備註> 事項如下 . 除HGI/ HGL 訂單邊緣不噴油. 其餘皆側緣噴油 (RMK00285) | 訂單:2501EFE040/005 CR1 <生產備註> 事項如下 . 此經銷商保證平均厚度在1/2厚度公差內，厚度量測NG時，如單位長度符合範圍，請放行 (RMK00402) | 訂單:2501EFE040/005 CR2 <生產備註> 事項如下 . 此經銷商保證平均厚度在1/2厚度公差內，厚度量測NG時，如單位長度符合範圍，請放行 (RMK00402) | 訂單:2501EFE040/005 CG1 <生產備註> 事項如下 . 【板形】 FLATNESS 板形≦12 I-UNIT（≦0.7％） (RMK-E_CHIN) . 鍍鋅表面不可有鋅痕、壓痕、凹陷、及刮傷 、應變痕等。 (RMK00054) . 此經銷商保證平均厚度在1/2厚度公差內，厚度量測NG時，如單位長度符合範圍，請放行 (RMK00402) . 鍍層 AZ150 (含) 以上 , 鋅花等級 C~E 目標D，避免鋅花晶界明顯後續造成烤漆點狀未塗漆。 (RMK00565) | 訂單:2501EFE040/005 CG2 <生產備註> 事項如下 . 【板形】 FLATNESS 板形≦12 I-UNIT（≦0.7％） (RMK-E_CHIN) . 鍍鋅表面不可有鋅痕、壓痕、凹陷、及刮傷 、應變痕等。 (RMK00054) . 此經銷商保證平均厚度在1/2厚度公差內，厚度量測NG時，如單位長度符合範圍，請放行 (RMK00402) . 鍍層 AZ150 (含) 以上 , 鋅花等級 C~E 目標D，避免鋅花晶界明顯後續造成烤漆點狀未塗漆。 (RMK00565) | 訂單:2501EFE040/005 CC1 <生產備註> 事項如下 . 【板形】 FLATNESS 板形≦12 I-UNIT（≦0.7％） (RMK-E_CHIN) . 正面面漆(20U)及正面總膜厚(25U)要求管制90%以上之膜厚,未達標準降級. (RMK00054) . 若背面面漆(20U)及背面總膜厚(25U)時要求管制90%以上之膜厚,未達標準降級 (RMK00054) . 面漆=18U(90%)~請購基準22U(110%),標準板總膜厚=5+20U(100%面漆). (RMK00054) . 30CM*全寬*留1塊給LAB及1塊給塗料商, (RMK00054) . 【色差】1.1.此客戶對目視色差要求較高,請依限度樣本進行目視色差管制★--->發生過訴賠 (RMK00248) . 【色差】1.2.若針對特殊顏色需特別管理時，請品檢忽略1.1.的規定以特別規定為主 (RMK00248) . 此經銷商保證平均厚度在1/2厚度公差內，厚度量測NG時，如單位長度符合範圍，請放行 (RMK00402) . 【捲取】注意！本單為直立式包裝。禁用STAGGER捲取送包裝！送RCL重處理例外。 (RMK00512) . 【抽氣量】白色系在CC1生產時,FINISH抽氣量請設定250,如生產中發生色差b值異常升高,請股長再加大抽氣量因應 (RMK00560) | 訂單:2501EFE040/005 CC2 <生產備註> 事項如下 . 【板形】 FLATNESS 板形≦12 I-UNIT（≦0.7％） (RMK-E_CHIN) . 正面面漆(20U)及正面總膜厚(25U)要求管制90%以上之膜厚,未達標準降級. (RMK00054) . 若背面面漆(20U)及背面總膜厚(25U)時要求管制90%以上之膜厚,未達標準降級 (RMK00054) . 面漆=18U(90%)~請購基準22U(110%),標準板總膜厚=5+20U(100%面漆). (RMK00054) . 30CM*全寬*留1塊給LAB及1塊給塗料商, (RMK00054) . 【色差】1.1.此客戶對目視色差要求較高,請依限度樣本進行目視色差管制★--->發生過訴賠 (RMK00248) . 【色差】1.2.若針對特殊顏色需特別管理時，請品檢忽略1.1.的規定以特別規定為主 (RMK00248) . 此經銷商保證平均厚度在1/2厚度公差內，厚度量測NG時，如單位長度符合範圍，請放行 (RMK00402) . 【捲取】注意！本單為直立式包裝。禁用STAGGER捲取送包裝！送RCL重處理例外。 (RMK00512) . 【抽氣量】白色系在CC1生產時,FINISH抽氣量請設定250,如生產中發生色差b值異常升高,請股長再加大抽氣量因應 (RMK00560) | 訂單:2501EFE040/005 RCL <生產備註> 事項如下 . 【捲取】注意！本單為直立式包裝。禁用STAGGER捲取送包裝！送RCL重處理例外。 (RMK00512) | 訂單:2501EFE040/005 CCPK 無 <生產備註> 事項 | 訂單:2501EFE040/005 CGQC <品檢備註> 事項如下 . 【板形】 FLATNESS 板形≦12 I-UNIT（≦0.7％） (RMK-E_CHIN) . 鍍層 AZ150 (含) 以上 , 鋅花等級 C~E 目標D，避免鋅花晶界明顯後續造成烤漆點狀未塗漆。 (RMK00565) | 訂單:2501EFE040/005 CCQC <品檢備註> 事項如下 . 【板形】 FLATNESS 板形≦12 I-UNIT（≦0.7％） (RMK-E_CHIN) . 【色差】1.1.此客戶對目視色差要求較高,請依限度樣本進行目視色差管制★--->發生過訴賠 (RMK00248) . 【色差】1.2.若針對特殊顏色需特別管理時，請品檢忽略1.1.的規定以特別規定為主 (RMK00248) . 【捲取】注意！本單為直立式包裝。禁用STAGGER捲取送包裝！送RCL重處理例外。 (RMK00512) | 訂單:2501EFE040/005 TOL 無 <生產備註> 事項 | 【板形】 FLATNESS 板形≦12 I-UNIT（≦0.7％）^^/CG1/CG2/CC1/CC2/CGQC/CCQC/^^ <<.E_CHIN 2024/11/27 08:54.>> | 訂單 2501EFE040/005 修改記錄如下: 20241126 11:46:13 (06023) 退火碼: >> H2, 用途碼: >> COG003, 背面標示: >> S000, 訂單背面顏色(五碼): >> BW73Z, 背面漆膜厚: >> NOM, 背面漆塗漆型式幾塗幾烤: >> 2, 鉻酸鹽: >> Z, 訂單厚度: >> 0.015, 訂單重: >> 40, 重量容許率(下限): >> 10, 重量容許率(上限): >> 10, 訂單寬度: >> 40.5, 鍍製方式: >> AC, 鋼捲內徑: >> 508, 鋼捲下限重: >> 2.5, 鋼捲上限重: >> 4.5, 壓花條件碼: >> -, 表面花紋: >> R, 綠色識別碼: >> -, 印刷輥號: >> -, 產品代碼: >> PPGL, 皮膜碼: >> -, 單位別: >> I, 油品種類: >> Z, 塗油量: >> Z, 包裝代碼: >> E0 , 保護膜碼: >> -, 客戶試片取樣型式: >> -, 調質碼: >> S, 套筒碼: >> P , 規格: >> A792SSGR80, 製造標準: >> ASTM, 表面處理劑種類: >> Z, 表面處理劑塗佈量: >> Z, 伸長率測試: >> N, 硬度測試碼: >> N, 抗拉強度測試: >> N, 降伏強度測試: >> N, 厚度變異: >> 0, 訂單正面顏色(五碼): >> SWH39, 正面漆膜厚: >> 25, 正面漆塗漆型式幾塗幾烤: >> 2, 修邊碼: >> Y, 重量碼: >> AW, 鋼捲捲向: >> O, 鍍層碼: >> AZ50, | F:保證1/2 ASTM 厚度公差
PPGL | 2501EFE053/001 |  | 1. 烤漆產品"門板"類...指定使用CSC或DS用料，切勿用其它料源 (OFP00129)-{.不符.} 2. 製造標準為MS、ASTM或銷新加坡之訂單，若無技術指定優先用料，請優先使用國內料，勿使用ANFEN (OFP00406)-{.不符.} | 1. 備註：XXXXX 標準MASS=XXX 為生產與品管依據。排程MASS為請購用不用理會 (OFP00293)-{.不符.} 2. 製造標準為MS、ASTM或銷新加坡之訂單，若無技術指定優先用料，請優先使用國內料，勿使用ANFEN (OFP00406)-{.不符.} 3. 【提醒】！本單為直立式包裝，嚴禁鍍鋅或烤漆後以STAGGER捲取 (OFP00451)-{.不符.} 4. 此經銷商有簽訂1/2厚度公差保證(無厚度變異),請調整冷軋與鍍鋅厚度公差管制範圍. 保證 ASTM 厚度公差 (OFP00180)-{.不符.} | 訂單:2501EFE053/001 CPL <生產備註> 事項如下 . 指定使用CSC或中龍或者日本用料，切勿用其它料源。會訴賠... (RMK00241) . 除HGI/ HGL 訂單邊緣不噴油. 其餘皆側緣噴油 (RMK00285) | 訂單:2501EFE053/001 CR1 <生產備註> 事項如下 . 指定使用CSC或中龍或者日本用料，切勿用其它料源。會訴賠... (RMK00241) . 完軋寬度超出管制值上限≦2mm時,冷軋繼續生產並填寫品質異常通報單給鍍鋅線,以便調整張力與板溫 (RMK00278) . 此經銷商保證平均厚度在1/2厚度公差內，厚度量測NG時，如單位長度符合範圍，請放行 (RMK00402) | 訂單:2501EFE053/001 CR2 <生產備註> 事項如下 . 指定使用CSC或中龍或者日本用料，切勿用其它料源。會訴賠... (RMK00241) . 完軋寬度超出管制值上限≦2mm時,冷軋繼續生產並填寫品質異常通報單給鍍鋅線,以便調整張力與板溫 (RMK00278) . 此經銷商保證平均厚度在1/2厚度公差內，厚度量測NG時，如單位長度符合範圍，請放行 (RMK00402) | 訂單:2501EFE053/001 CG1 <生產備註> 事項如下 . 捲門用 注意鍍層控制STD 至 STD+30間 (RMK00102) . 因成形性需求故鍍層量有上限管制，排程變換前後一顆分切請U3暫留，待產線確認鍍層量後再行處置。 (RMK00102) . ★ SKP+T/L 的 EL％總和 CQ ＞0.8％,材質SAE1012＞0.6 ％ --->一定要達到不然會訴賠★ (RMK00241) . 指定使用CSC或中龍或者日本用料，切勿用其它料源。會訴賠... (RMK00241) . 因為SKP+T/L 的 EL％總和 CQ ＞0.8％,材質SAE1012＞0.6 ％以上時，烤漆品檢測試Fluting 會NG降級 (RMK00241) . 若SKP+T/L 的 EL％總和 CQ ＞0.8％,材質SAE1012＞0.6 ％ 未能符合，反應給下製程與TED工程師 (RMK00241) . 此經銷商保證平均厚度在1/2厚度公差內，厚度量測NG時，如單位長度符合範圍，請放行 (RMK00402) | 訂單:2501EFE053/001 CG2 <生產備註> 事項如下 . 捲門用 注意鍍層控制STD 至 STD+30間 (RMK00102) . 因成形性需求故鍍層量有上限管制，排程變換前後一顆分切請U3暫留，待產線確認鍍層量後再行處置。 (RMK00102) . ★ SKP+T/L 的 EL％總和 CQ ＞0.8％,材質SAE1012＞0.6 ％ --->一定要達到不然會訴賠★ (RMK00241) . 指定使用CSC或中龍或者日本用料，切勿用其它料源。會訴賠... (RMK00241) . 因為SKP+T/L 的 EL％總和 CQ ＞0.8％,材質SAE1012＞0.6 ％以上時，烤漆品檢測試Fluting 會NG降級 (RMK00241) . 若SKP+T/L 的 EL％總和 CQ ＞0.8％,材質SAE1012＞0.6 ％ 未能符合，反應給下製程與TED工程師 (RMK00241) . 此經銷商保證平均厚度在1/2厚度公差內，厚度量測NG時，如單位長度符合範圍，請放行 (RMK00402) | 訂單:2501EFE053/001 CC1 <生產備註> 事項如下 . 【MASS】BW70Z 標準MASS=60+185=245 為生產與品管依據。排程MASS為請購用不用理會 (RMK-E_CHIN) . 超低光澤產品,色差計塗佈量依據5+20U為基準. (RMK00102) . 請出口人員貼上"請勿堆疊"紅色標簽. (RMK00102) . R字頭色碼 MASS 目標100%~115%之間 (RMK00102) . R字頭色碼塗佈量須在20U以上,不然會有白色點狀(繩紋),已被客戶訴賠. (RMK00102) . 捲起單位張力請加大至 5.5 (RMK00102) . 一般CQ T/L EL％目標0.1％，視板面或狀況可做調整--->不然下製程會發生FLUTING會訴賠 (RMK00241) . ★本產品因訴賠過，一定得做 Fluting TEST，線上EL％有調整時需再確認★ (RMK00241) . 2015年發生過訴賠。請出口使用鋼套桶前請檢查焊接處，以免捲取後產生折痕 (RMK00381) . 此經銷商保證平均厚度在1/2厚度公差內，厚度量測NG時，如單位長度符合範圍，請放行 (RMK00402) . 【捲取】注意！本單為直立式包裝。禁用STAGGER捲取送包裝！送RCL重處理例外。 (RMK00512) | 訂單:2501EFE053/001 CC2 <生產備註> 事項如下 . 【MASS】BW70Z 標準MASS=60+185=245 為生產與品管依據。排程MASS為請購用不用理會 (RMK-E_CHIN) . 超低光澤產品,色差計塗佈量依據5+20U為基準. (RMK00102) . 請出口人員貼上"請勿堆疊"紅色標簽. (RMK00102) . R字頭色碼 MASS 目標100%~115%之間 (RMK00102) . R字頭色碼塗佈量須在20U以上,不然會有白色點狀(繩紋),已被客戶訴賠. (RMK00102) . 一般CQ T/L EL％目標0.1％，視板面或狀況可做調整--->不然下製程會發生FLUTING會訴賠 (RMK00241) . ★本產品因訴賠過，一定得做 Fluting TEST，線上EL％有調整時需再確認★ (RMK00241) . 2015年發生過訴賠。請出口使用鋼套桶前請檢查焊接處，以免捲取後產生折痕 (RMK00381) . 此經銷商保證平均厚度在1/2厚度公差內，厚度量測NG時，如單位長度符合範圍，請放行 (RMK00402) . 【捲取】注意！本單為直立式包裝。禁用STAGGER捲取送包裝！送RCL重處理例外。 (RMK00512) | 訂單:2501EFE053/001 RCL <生產備註> 事項如下 . 【捲取】注意！本單為直立式包裝。禁用STAGGER捲取送包裝！送RCL重處理例外。 (RMK00512) | 訂單:2501EFE053/001 CCPK 無 <生產備註> 事項 | 訂單:2501EFE053/001 CGQC 無 <品檢備註> 事項 | 訂單:2501EFE053/001 CCQC <品檢備註> 事項如下 . 【MASS】BW70Z 標準MASS=60+185=245 為生產與品管依據。排程MASS為請購用不用理會 (RMK-E_CHIN) . ★本產品因訴賠過，一定得做 Fluting TEST，線上EL％有調整時需再確認★ (RMK00241) . 【捲取】注意！本單為直立式包裝。禁用STAGGER捲取送包裝！送RCL重處理例外。 (RMK00512) | 訂單:2501EFE053/001 TOL 無 <生產備註> 事項 | 【MASS】BW70Z 標準MASS=60+185=245 為生產與品管依據。排程MASS為請購用不用理會^^/CC1/CC2/CCQC/^^ <<.E_CHIN 2024/12/04 07:18.>> | 訂單 2501EFE053/001 修改記錄如下: 20241203 08:36:08 (06023) 退火碼: >> S1, 用途碼: >> COA010, 背面標示: >> C028, 訂單背面顏色(五碼): >> BW70Z, 背面漆膜厚: >> NOM, 背面漆塗漆型式幾塗幾烤: >> 2, 鉻酸鹽: >> Z, 訂單厚度: >> 0.47, 訂單重: >> 20, 重量容許率(下限): >> 10, 重量容許率(上限): >> 10, 訂單寬度: >> 914, 鍍製方式: >> AC, 鋼捲內徑: >> 508, 鋼捲下限重: >> 2, 鋼捲上限重: >> 3.5, 壓花條件碼: >> -, 表面花紋: >> R, 綠色識別碼: >> -, 印刷輥號: >> -, 產品代碼: >> PPGL, 皮膜碼: >> -, 單位別: >> M, 油品種類: >> Z, 塗油量: >> Z, 包裝代碼: >> E0 , 保護膜碼: >> -, 客戶試片取樣型式: >> -, 調質碼: >> S, 套筒碼: >> S , 規格: >> A792MSSGR275, 製造標準: >> ASTM, 表面處理劑種類: >> Z, 表面處理劑塗佈量: >> Z, 伸長率測試: >> N, 硬度測試碼: >> N, 抗拉強度測試: >> N, 降伏強度測試: >> N, 厚度變異: >> 0, 訂單正面顏色(五碼): >> RBF66, 正面漆膜厚: >> 25, 正面漆塗漆型式幾塗幾烤: >> 2, 修邊碼: >> Y, 重量碼: >> AW, 鋼捲捲向: >> O, 鍍層碼: >> AZM150, | F:保證1/2 ASTM 厚度公差
PPGL | 2501EFE053/002 |  | 1. 烤漆產品"門板"類...指定使用CSC或DS用料，切勿用其它料源 (OFP00129)-{.不符.} 2. 製造標準為MS、ASTM或銷新加坡之訂單，若無技術指定優先用料，請優先使用國內料，勿使用ANFEN (OFP00406)-{.不符.} | 1. 備註：XXXXX 標準MASS=XXX 為生產與品管依據。排程MASS為請購用不用理會 (OFP00293)-{.不符.} 2. 製造標準為MS、ASTM或銷新加坡之訂單，若無技術指定優先用料，請優先使用國內料，勿使用ANFEN (OFP00406)-{.不符.} 3. 【提醒】！本單為直立式包裝，嚴禁鍍鋅或烤漆後以STAGGER捲取 (OFP00451)-{.不符.} 4. 此經銷商有簽訂1/2厚度公差保證(無厚度變異),請調整冷軋與鍍鋅厚度公差管制範圍. 保證 ASTM 厚度公差 (OFP00180)-{.不符.} | 訂單:2501EFE053/002 CPL <生產備註> 事項如下 . 指定使用CSC或中龍或者日本用料，切勿用其它料源。會訴賠... (RMK00241) . 除HGI/ HGL 訂單邊緣不噴油. 其餘皆側緣噴油 (RMK00285) | 訂單:2501EFE053/002 CR1 <生產備註> 事項如下 . 指定使用CSC或中龍或者日本用料，切勿用其它料源。會訴賠... (RMK00241) . 完軋寬度超出管制值上限≦2mm時,冷軋繼續生產並填寫品質異常通報單給鍍鋅線,以便調整張力與板溫 (RMK00278) . 此經銷商保證平均厚度在1/2厚度公差內，厚度量測NG時，如單位長度符合範圍，請放行 (RMK00402) | 訂單:2501EFE053/002 CR2 <生產備註> 事項如下 . 指定使用CSC或中龍或者日本用料，切勿用其它料源。會訴賠... (RMK00241) . 完軋寬度超出管制值上限≦2mm時,冷軋繼續生產並填寫品質異常通報單給鍍鋅線,以便調整張力與板溫 (RMK00278) . 此經銷商保證平均厚度在1/2厚度公差內，厚度量測NG時，如單位長度符合範圍，請放行 (RMK00402) | 訂單:2501EFE053/002 CG1 <生產備註> 事項如下 . 捲門用 注意鍍層控制STD 至 STD+30間 (RMK00102) . 因成形性需求故鍍層量有上限管制，排程變換前後一顆分切請U3暫留，待產線確認鍍層量後再行處置。 (RMK00102) . ★ SKP+T/L 的 EL％總和 CQ ＞0.8％,材質SAE1012＞0.6 ％ --->一定要達到不然會訴賠★ (RMK00241) . 指定使用CSC或中龍或者日本用料，切勿用其它料源。會訴賠... (RMK00241) . 因為SKP+T/L 的 EL％總和 CQ ＞0.8％,材質SAE1012＞0.6 ％以上時，烤漆品檢測試Fluting 會NG降級 (RMK00241) . 若SKP+T/L 的 EL％總和 CQ ＞0.8％,材質SAE1012＞0.6 ％ 未能符合，反應給下製程與TED工程師 (RMK00241) . 此經銷商保證平均厚度在1/2厚度公差內，厚度量測NG時，如單位長度符合範圍，請放行 (RMK00402) | 訂單:2501EFE053/002 CG2 <生產備註> 事項如下 . 捲門用 注意鍍層控制STD 至 STD+30間 (RMK00102) . 因成形性需求故鍍層量有上限管制，排程變換前後一顆分切請U3暫留，待產線確認鍍層量後再行處置。 (RMK00102) . ★ SKP+T/L 的 EL％總和 CQ ＞0.8％,材質SAE1012＞0.6 ％ --->一定要達到不然會訴賠★ (RMK00241) . 指定使用CSC或中龍或者日本用料，切勿用其它料源。會訴賠... (RMK00241) . 因為SKP+T/L 的 EL％總和 CQ ＞0.8％,材質SAE1012＞0.6 ％以上時，烤漆品檢測試Fluting 會NG降級 (RMK00241) . 若SKP+T/L 的 EL％總和 CQ ＞0.8％,材質SAE1012＞0.6 ％ 未能符合，反應給下製程與TED工程師 (RMK00241) . 此經銷商保證平均厚度在1/2厚度公差內，厚度量測NG時，如單位長度符合範圍，請放行 (RMK00402) | 訂單:2501EFE053/002 CC1 <生產備註> 事項如下 . 【MASS】BW70Z 標準MASS=60+185=245 為生產與品管依據。排程MASS為請購用不用理會 (RMK-E_CHIN) . 超低光澤產品,色差計塗佈量依據5+20U為基準. (RMK00102) . 請出口人員貼上"請勿堆疊"紅色標簽. (RMK00102) . R字頭色碼 MASS 目標100%~115%之間 (RMK00102) . R字頭色碼塗佈量須在20U以上,不然會有白色點狀(繩紋),已被客戶訴賠. (RMK00102) . 捲起單位張力請加大至 5.5 (RMK00102) . 一般CQ T/L EL％目標0.1％，視板面或狀況可做調整--->不然下製程會發生FLUTING會訴賠 (RMK00241) . ★本產品因訴賠過，一定得做 Fluting TEST，線上EL％有調整時需再確認★ (RMK00241) . 1.此為NEO塗料,色差計請用有"(20150105)"的標準樣檔名確認色差值,找不到檔案時請通知TED雯青#314 (RMK00343) . 2.色差放行標準為ΔL、Δa、Δb≦±0.6,光澤放行標準放寬到7以下放行,目視色差不管制 (RMK00343) . 2015年發生過訴賠。請出口使用鋼套桶前請檢查焊接處，以免捲取後產生折痕 (RMK00381) . 此經銷商保證平均厚度在1/2厚度公差內，厚度量測NG時，如單位長度符合範圍，請放行 (RMK00402) . 【捲取】注意！本單為直立式包裝。禁用STAGGER捲取送包裝！送RCL重處理例外。 (RMK00512) | 訂單:2501EFE053/002 CC2 <生產備註> 事項如下 . 【MASS】BW70Z 標準MASS=60+185=245 為生產與品管依據。排程MASS為請購用不用理會 (RMK-E_CHIN) . 超低光澤產品,色差計塗佈量依據5+20U為基準. (RMK00102) . 請出口人員貼上"請勿堆疊"紅色標簽. (RMK00102) . R字頭色碼 MASS 目標100%~115%之間 (RMK00102) . R字頭色碼塗佈量須在20U以上,不然會有白色點狀(繩紋),已被客戶訴賠. (RMK00102) . 一般CQ T/L EL％目標0.1％，視板面或狀況可做調整--->不然下製程會發生FLUTING會訴賠 (RMK00241) . ★本產品因訴賠過，一定得做 Fluting TEST，線上EL％有調整時需再確認★ (RMK00241) . 1.此為NEO塗料,色差計請用有"(20150105)"的標準樣檔名確認色差值,找不到檔案時請通知TED雯青#314 (RMK00343) . 2.色差放行標準為ΔL、Δa、Δb≦±0.6,光澤放行標準放寬到7以下放行,目視色差不管制 (RMK00343) . 2015年發生過訴賠。請出口使用鋼套桶前請檢查焊接處，以免捲取後產生折痕 (RMK00381) . 此經銷商保證平均厚度在1/2厚度公差內，厚度量測NG時，如單位長度符合範圍，請放行 (RMK00402) . 【捲取】注意！本單為直立式包裝。禁用STAGGER捲取送包裝！送RCL重處理例外。 (RMK00512) | 訂單:2501EFE053/002 RCL <生產備註> 事項如下 . 【捲取】注意！本單為直立式包裝。禁用STAGGER捲取送包裝！送RCL重處理例外。 (RMK00512) | 訂單:2501EFE053/002 CCPK 無 <生產備註> 事項 | 訂單:2501EFE053/002 CGQC 無 <品檢備註> 事項 | 訂單:2501EFE053/002 CCQC <品檢備註> 事項如下 . 【MASS】BW70Z 標準MASS=60+185=245 為生產與品管依據。排程MASS為請購用不用理會 (RMK-E_CHIN) . ★本產品因訴賠過，一定得做 Fluting TEST，線上EL％有調整時需再確認★ (RMK00241) . 1.此為NEO塗料,色差計請用有"(20150105)"的標準樣檔名確認色差值,找不到檔案時請通知TED雯青#314 (RMK00343) . 2.色差放行標準為ΔL、Δa、Δb≦±0.6,光澤放行標準放寬到7以下放行,目視色差不管制 (RMK00343) . 【捲取】注意！本單為直立式包裝。禁用STAGGER捲取送包裝！送RCL重處理例外。 (RMK00512) | 訂單:2501EFE053/002 TOL 無 <生產備註> 事項 | 【MASS】BW70Z 標準MASS=60+185=245 為生產與品管依據。排程MASS為請購用不用理會^^/CC1/CC2/CCQC/^^ <<.E_CHIN 2024/12/04 07:37.>> | 訂單 2501EFE053/002 修改記錄如下: 20241203 08:36:13 (06023) 退火碼: >> S1, 用途碼: >> COA010, 背面標示: >> C028, 訂單背面顏色(五碼): >> BW70Z, 背面漆膜厚: >> NOM, 背面漆塗漆型式幾塗幾烤: >> 2, 鉻酸鹽: >> Z, 訂單厚度: >> 0.47, 訂單重: >> 60, 重量容許率(下限): >> 10, 重量容許率(上限): >> 10, 訂單寬度: >> 914, 鍍製方式: >> AC, 鋼捲內徑: >> 508, 鋼捲下限重: >> 2, 鋼捲上限重: >> 3.5, 壓花條件碼: >> -, 表面花紋: >> R, 綠色識別碼: >> -, 印刷輥號: >> -, 產品代碼: >> PPGL, 皮膜碼: >> -, 單位別: >> M, 油品種類: >> Z, 塗油量: >> Z, 包裝代碼: >> E0 , 保護膜碼: >> -, 客戶試片取樣型式: >> -, 調質碼: >> S, 套筒碼: >> S , 規格: >> A792MSSGR275, 製造標準: >> ASTM, 表面處理劑種類: >> Z, 表面處理劑塗佈量: >> Z, 伸長率測試: >> N, 硬度測試碼: >> N, 抗拉強度測試: >> N, 降伏強度測試: >> N, 厚度變異: >> 0, 訂單正面顏色(五碼): >> RYB97, 正面漆膜厚: >> 25, 正面漆塗漆型式幾塗幾烤: >> 2, 修邊碼: >> Y, 重量碼: >> AW, 鋼捲捲向: >> O, 鍍層碼: >> AZM150, | F:保證1/2 ASTM 厚度公差
PPGL | 2501EFE062/001 |  | 1. 製造標準為MS、ASTM或銷新加坡之訂單，若無技術指定優先用料，請優先使用國內料，勿使用ANFEN (OFP00406)-{.不符.} | 1. 製造標準為MS、ASTM或銷新加坡之訂單，若無技術指定優先用料，請優先使用國內料，勿使用ANFEN (OFP00406)-{.不符.} 2. 【提醒】！本單為直立式包裝，嚴禁鍍鋅或烤漆後以STAGGER捲取 (OFP00451)-{.不符.} 3. ※超耐候一系列用途要確認是否有英制公差需求，有英制公差需求時選配碼用ON027※ (OFP00680)-{.不符.} 4. 此經銷商有簽訂1/2厚度公差保證(無厚度變異),請調整冷軋與鍍鋅厚度公差管制範圍. 保證 ASTM 厚度公差 (OFP00180)-{.不符.} | 訂單:2501EFE062/001 CPL <生產備註> 事項如下 . 除HGI/ HGL 訂單邊緣不噴油. 其餘皆側緣噴油 (RMK00285) | 訂單:2501EFE062/001 CR1 <生產備註> 事項如下 . 此經銷商保證平均厚度在1/2厚度公差內，厚度量測NG時，如單位長度符合範圍，請放行 (RMK00402) . 此客戶保證平均厚度在1/2厚度公差內，厚度量測NG時，如單位長度符合範圍，請放行 (RMK00409) | 訂單:2501EFE062/001 CR2 <生產備註> 事項如下 . 此經銷商保證平均厚度在1/2厚度公差內，厚度量測NG時，如單位長度符合範圍，請放行 (RMK00402) . 此客戶保證平均厚度在1/2厚度公差內，厚度量測NG時，如單位長度符合範圍，請放行 (RMK00409) | 訂單:2501EFE062/001 CG1 <生產備註> 事項如下 . 鍍鋅表面不可有鋅痕、壓痕、凹陷、及刮傷 、應變痕等。 (RMK00054) . 此經銷商保證平均厚度在1/2厚度公差內，厚度量測NG時，如單位長度符合範圍，請放行 (RMK00402) . 此客戶保證平均厚度在1/2厚度公差內，厚度量測NG時，如單位長度符合範圍，請放行 (RMK00409) . 鍍層 AZ150 (含) 以上 , 鋅花等級 C~E 目標D，避免鋅花晶界明顯後續造成烤漆點狀未塗漆。 (RMK00565) | 訂單:2501EFE062/001 CG2 <生產備註> 事項如下 . 鍍鋅表面不可有鋅痕、壓痕、凹陷、及刮傷 、應變痕等。 (RMK00054) . 此經銷商保證平均厚度在1/2厚度公差內，厚度量測NG時，如單位長度符合範圍，請放行 (RMK00402) . 此客戶保證平均厚度在1/2厚度公差內，厚度量測NG時，如單位長度符合範圍，請放行 (RMK00409) . 鍍層 AZ150 (含) 以上 , 鋅花等級 C~E 目標D，避免鋅花晶界明顯後續造成烤漆點狀未塗漆。 (RMK00565) | 訂單:2501EFE062/001 CC1 <生產備註> 事項如下 . 正面面漆(20U)及正面總膜厚(25U)要求管制90%以上之膜厚,未達標準降級. (RMK00054) . 若背面面漆(20U)及背面總膜厚(25U)時要求管制90%以上之膜厚,未達標準降級 (RMK00054) . 面漆=18U(90%)~請購基準22U(110%),標準板總膜厚=5+20U(100%面漆). (RMK00054) . 30CM*全寬*留1塊給LAB及1塊給塗料商, (RMK00054) . 此經銷商保證平均厚度在1/2厚度公差內，厚度量測NG時，如單位長度符合範圍，請放行 (RMK00402) . 此客戶保證平均厚度在1/2厚度公差內，厚度量測NG時，如單位長度符合範圍，請放行 (RMK00409) . 【捲取】注意！本單為直立式包裝。禁用STAGGER捲取送包裝！送RCL重處理例外。 (RMK00512) | 訂單:2501EFE062/001 CC2 <生產備註> 事項如下 . 正面面漆(20U)及正面總膜厚(25U)要求管制90%以上之膜厚,未達標準降級. (RMK00054) . 若背面面漆(20U)及背面總膜厚(25U)時要求管制90%以上之膜厚,未達標準降級 (RMK00054) . 面漆=18U(90%)~請購基準22U(110%),標準板總膜厚=5+20U(100%面漆). (RMK00054) . 30CM*全寬*留1塊給LAB及1塊給塗料商, (RMK00054) . 此經銷商保證平均厚度在1/2厚度公差內，厚度量測NG時，如單位長度符合範圍，請放行 (RMK00402) . 此客戶保證平均厚度在1/2厚度公差內，厚度量測NG時，如單位長度符合範圍，請放行 (RMK00409) . 【捲取】注意！本單為直立式包裝。禁用STAGGER捲取送包裝！送RCL重處理例外。 (RMK00512) | 訂單:2501EFE062/001 RCL <生產備註> 事項如下 . 【捲取】注意！本單為直立式包裝。禁用STAGGER捲取送包裝！送RCL重處理例外。 (RMK00512) | 訂單:2501EFE062/001 CCPK 無 <生產備註> 事項 | 訂單:2501EFE062/001 CGQC <品檢備註> 事項如下 . 鍍層 AZ150 (含) 以上 , 鋅花等級 C~E 目標D，避免鋅花晶界明顯後續造成烤漆點狀未塗漆。 (RMK00565) | 訂單:2501EFE062/001 CCQC <品檢備註> 事項如下 . 【捲取】注意！本單為直立式包裝。禁用STAGGER捲取送包裝！送RCL重處理例外。 (RMK00512) | 訂單:2501EFE062/001 TOL 無 <生產備註> 事項 |  | 訂單 2501EFE062/001 修改記錄如下: 20250207 14:39:19 (24021) 退火碼: >> H2, 用途碼: >> COG007, 背面標示: >> S000, 訂單背面顏色(五碼): >> BW4CY, 背面漆膜厚: >> 12.5, 背面漆塗漆型式幾塗幾烤: >> 2, 鉻酸鹽: >> Z, 訂單厚度: >> 0.015, 訂單重: >> 20, 重量容許率(下限): >> 10, 重量容許率(上限): >> 10, 訂單寬度: >> 40.875, 鍍製方式: >> AC, 鋼捲內徑: >> 508, 鋼捲下限重: >> 2.73, 鋼捲上限重: >> 4.53, 壓花條件碼: >> -, 表面花紋: >> R, 綠色識別碼: >> -, 印刷輥號: >> -, 產品代碼: >> PPGL, 皮膜碼: >> -, 單位別: >> I, 油品種類: >> Z, 塗油量: >> Z, 包裝代碼: >> E0 , 保護膜碼: >> -, 客戶試片取樣型式: >> -, 調質碼: >> S, 套筒碼: >> P , 規格: >> A792SSGR80, 製造標準: >> ASTM, 表面處理劑種類: >> Z, 表面處理劑塗佈量: >> Z, 伸長率測試: >> N, 硬度測試碼: >> N, 抗拉強度測試: >> N, 降伏強度測試: >> N, 厚度變異: >> 0, 訂單正面顏色(五碼): >> SBT69, 正面漆膜厚: >> 25, 正面漆塗漆型式幾塗幾烤: >> 2, 修邊碼: >> Y, 重量碼: >> AW, 鋼捲捲向: >> I, 鍍層碼: >> AZ50, 20250207 14:41:29 (24021) 用途碼: COG007 >> COG003, | F:保證1/2 ASTM 厚度公差
PPGL | 2501EFE063/001 |  | 1. 製造標準為MS、ASTM或銷新加坡之訂單，若無技術指定優先用料，請優先使用國內料，勿使用ANFEN (OFP00406)-{.不符.} | 1. 製造標準為MS、ASTM或銷新加坡之訂單，若無技術指定優先用料，請優先使用國內料，勿使用ANFEN (OFP00406)-{.不符.} 2. 【提醒】！本單為直立式包裝，嚴禁鍍鋅或烤漆後以STAGGER捲取 (OFP00451)-{.不符.} 3. ※超耐候一系列用途要確認是否有英制公差需求，有英制公差需求時選配碼用ON027※ (OFP00680)-{.不符.} 4. 此經銷商有簽訂1/2厚度公差保證(無厚度變異),請調整冷軋與鍍鋅厚度公差管制範圍. 保證 ASTM 厚度公差 (OFP00180)-{.不符.} | 訂單:2501EFE063/001 CPL <生產備註> 事項如下 . 除HGI/ HGL 訂單邊緣不噴油. 其餘皆側緣噴油 (RMK00285) | 訂單:2501EFE063/001 CR1 <生產備註> 事項如下 . 此經銷商保證平均厚度在1/2厚度公差內，厚度量測NG時，如單位長度符合範圍，請放行 (RMK00402) . 此客戶保證平均厚度在1/2厚度公差內，厚度量測NG時，如單位長度符合範圍，請放行 (RMK00409) | 訂單:2501EFE063/001 CR2 <生產備註> 事項如下 . 此經銷商保證平均厚度在1/2厚度公差內，厚度量測NG時，如單位長度符合範圍，請放行 (RMK00402) . 此客戶保證平均厚度在1/2厚度公差內，厚度量測NG時，如單位長度符合範圍，請放行 (RMK00409) | 訂單:2501EFE063/001 CG1 <生產備註> 事項如下 . 鍍鋅表面不可有鋅痕、壓痕、凹陷、及刮傷 、應變痕等。 (RMK00054) . 此經銷商保證平均厚度在1/2厚度公差內，厚度量測NG時，如單位長度符合範圍，請放行 (RMK00402) . 此客戶保證平均厚度在1/2厚度公差內，厚度量測NG時，如單位長度符合範圍，請放行 (RMK00409) . 鍍層 AZ150 (含) 以上 , 鋅花等級 C~E 目標D，避免鋅花晶界明顯後續造成烤漆點狀未塗漆。 (RMK00565) | 訂單:2501EFE063/001 CG2 <生產備註> 事項如下 . 鍍鋅表面不可有鋅痕、壓痕、凹陷、及刮傷 、應變痕等。 (RMK00054) . 此經銷商保證平均厚度在1/2厚度公差內，厚度量測NG時，如單位長度符合範圍，請放行 (RMK00402) . 此客戶保證平均厚度在1/2厚度公差內，厚度量測NG時，如單位長度符合範圍，請放行 (RMK00409) . 鍍層 AZ150 (含) 以上 , 鋅花等級 C~E 目標D，避免鋅花晶界明顯後續造成烤漆點狀未塗漆。 (RMK00565) | 訂單:2501EFE063/001 CC1 <生產備註> 事項如下 . 正面面漆(20U)及正面總膜厚(25U)要求管制90%以上之膜厚,未達標準降級. (RMK00054) . 若背面面漆(20U)及背面總膜厚(25U)時要求管制90%以上之膜厚,未達標準降級 (RMK00054) . 面漆=18U(90%)~請購基準22U(110%),標準板總膜厚=5+20U(100%面漆). (RMK00054) . 30CM*全寬*留1塊給LAB及1塊給塗料商, (RMK00054) . 此經銷商保證平均厚度在1/2厚度公差內，厚度量測NG時，如單位長度符合範圍，請放行 (RMK00402) . 此客戶保證平均厚度在1/2厚度公差內，厚度量測NG時，如單位長度符合範圍，請放行 (RMK00409) . 【捲取】注意！本單為直立式包裝。禁用STAGGER捲取送包裝！送RCL重處理例外。 (RMK00512) | 訂單:2501EFE063/001 CC2 <生產備註> 事項如下 . 正面面漆(20U)及正面總膜厚(25U)要求管制90%以上之膜厚,未達標準降級. (RMK00054) . 若背面面漆(20U)及背面總膜厚(25U)時要求管制90%以上之膜厚,未達標準降級 (RMK00054) . 面漆=18U(90%)~請購基準22U(110%),標準板總膜厚=5+20U(100%面漆). (RMK00054) . 30CM*全寬*留1塊給LAB及1塊給塗料商, (RMK00054) . 此經銷商保證平均厚度在1/2厚度公差內，厚度量測NG時，如單位長度符合範圍，請放行 (RMK00402) . 此客戶保證平均厚度在1/2厚度公差內，厚度量測NG時，如單位長度符合範圍，請放行 (RMK00409) . 【捲取】注意！本單為直立式包裝。禁用STAGGER捲取送包裝！送RCL重處理例外。 (RMK00512) | 訂單:2501EFE063/001 RCL <生產備註> 事項如下 . 【捲取】注意！本單為直立式包裝。禁用STAGGER捲取送包裝！送RCL重處理例外。 (RMK00512) | 訂單:2501EFE063/001 CCPK 無 <生產備註> 事項 | 訂單:2501EFE063/001 CGQC <品檢備註> 事項如下 . 鍍層 AZ150 (含) 以上 , 鋅花等級 C~E 目標D，避免鋅花晶界明顯後續造成烤漆點狀未塗漆。 (RMK00565) | 訂單:2501EFE063/001 CCQC <品檢備註> 事項如下 . 【捲取】注意！本單為直立式包裝。禁用STAGGER捲取送包裝！送RCL重處理例外。 (RMK00512) | 訂單:2501EFE063/001 TOL 無 <生產備註> 事項 |  | 訂單 2501EFE063/001 修改記錄如下: 20250207 14:38:55 (24021) 退火碼: >> H2, 用途碼: >> COG003, 背面標示: >> S000, 訂單背面顏色(五碼): >> BW4CY, 背面漆膜厚: >> 12.5, 背面漆塗漆型式幾塗幾烤: >> 2, 鉻酸鹽: >> Z, 訂單厚度: >> 0.015, 訂單重: >> 20, 重量容許率(下限): >> 10, 重量容許率(上限): >> 10, 訂單寬度: >> 40.875, 鍍製方式: >> AC, 鋼捲內徑: >> 508, 鋼捲下限重: >> 2.73, 鋼捲上限重: >> 4.53, 壓花條件碼: >> -, 表面花紋: >> R, 綠色識別碼: >> -, 印刷輥號: >> -, 產品代碼: >> PPGL, 皮膜碼: >> -, 單位別: >> I, 油品種類: >> Z, 塗油量: >> Z, 包裝代碼: >> E0 , 保護膜碼: >> -, 客戶試片取樣型式: >> -, 調質碼: >> S, 套筒碼: >> P , 規格: >> A792SSGR80, 製造標準: >> ASTM, 表面處理劑種類: >> Z, 表面處理劑塗佈量: >> Z, 伸長率測試: >> N, 硬度測試碼: >> N, 抗拉強度測試: >> N, 降伏強度測試: >> N, 厚度變異: >> 0, 訂單正面顏色(五碼): >> SBT69, 正面漆膜厚: >> 25, 正面漆塗漆型式幾塗幾烤: >> 2, 修邊碼: >> Y, 重量碼: >> AW, 鋼捲捲向: >> O, 鍍層碼: >> AZ50, | F:保證1/2 ASTM 厚度公差
PPGL | 2501EFE064/001 |  | 1. 製造標準為MS、ASTM或銷新加坡之訂單，若無技術指定優先用料，請優先使用國內料，勿使用ANFEN (OFP00406)-{.不符.} | 1. 製造標準為MS、ASTM或銷新加坡之訂單，若無技術指定優先用料，請優先使用國內料，勿使用ANFEN (OFP00406)-{.不符.} 2. 【提醒】！本單為直立式包裝，嚴禁鍍鋅或烤漆後以STAGGER捲取 (OFP00451)-{.不符.} 3. ※超耐候一系列用途要確認是否有英制公差需求，有英制公差需求時選配碼用ON027※ (OFP00680)-{.不符.} 4. 此經銷商有簽訂1/2厚度公差保證(無厚度變異),請調整冷軋與鍍鋅厚度公差管制範圍. 保證 ASTM 厚度公差 (OFP00180)-{.不符.} | 訂單:2501EFE064/001 CPL <生產備註> 事項如下 . 除HGI/ HGL 訂單邊緣不噴油. 其餘皆側緣噴油 (RMK00285) | 訂單:2501EFE064/001 CR1 <生產備註> 事項如下 . 此經銷商保證平均厚度在1/2厚度公差內，厚度量測NG時，如單位長度符合範圍，請放行 (RMK00402) . 此客戶保證平均厚度在1/2厚度公差內，厚度量測NG時，如單位長度符合範圍，請放行 (RMK00409) | 訂單:2501EFE064/001 CR2 <生產備註> 事項如下 . 此經銷商保證平均厚度在1/2厚度公差內，厚度量測NG時，如單位長度符合範圍，請放行 (RMK00402) . 此客戶保證平均厚度在1/2厚度公差內，厚度量測NG時，如單位長度符合範圍，請放行 (RMK00409) | 訂單:2501EFE064/001 CG1 <生產備註> 事項如下 . 鍍鋅表面不可有鋅痕、壓痕、凹陷、及刮傷 、應變痕等。 (RMK00054) . 此經銷商保證平均厚度在1/2厚度公差內，厚度量測NG時，如單位長度符合範圍，請放行 (RMK00402) . 此客戶保證平均厚度在1/2厚度公差內，厚度量測NG時，如單位長度符合範圍，請放行 (RMK00409) . 鍍層 AZ150 (含) 以上 , 鋅花等級 C~E 目標D，避免鋅花晶界明顯後續造成烤漆點狀未塗漆。 (RMK00565) | 訂單:2501EFE064/001 CG2 <生產備註> 事項如下 . 鍍鋅表面不可有鋅痕、壓痕、凹陷、及刮傷 、應變痕等。 (RMK00054) . 此經銷商保證平均厚度在1/2厚度公差內，厚度量測NG時，如單位長度符合範圍，請放行 (RMK00402) . 此客戶保證平均厚度在1/2厚度公差內，厚度量測NG時，如單位長度符合範圍，請放行 (RMK00409) . 鍍層 AZ150 (含) 以上 , 鋅花等級 C~E 目標D，避免鋅花晶界明顯後續造成烤漆點狀未塗漆。 (RMK00565) | 訂單:2501EFE064/001 CC1 <生產備註> 事項如下 . 正面面漆(20U)及正面總膜厚(25U)要求管制90%以上之膜厚,未達標準降級. (RMK00054) . 若背面面漆(20U)及背面總膜厚(25U)時要求管制90%以上之膜厚,未達標準降級 (RMK00054) . 面漆=18U(90%)~請購基準22U(110%),標準板總膜厚=5+20U(100%面漆). (RMK00054) . 30CM*全寬*留1塊給LAB及1塊給塗料商, (RMK00054) . 此經銷商保證平均厚度在1/2厚度公差內，厚度量測NG時，如單位長度符合範圍，請放行 (RMK00402) . 此客戶保證平均厚度在1/2厚度公差內，厚度量測NG時，如單位長度符合範圍，請放行 (RMK00409) . 【捲取】注意！本單為直立式包裝。禁用STAGGER捲取送包裝！送RCL重處理例外。 (RMK00512) | 訂單:2501EFE064/001 CC2 <生產備註> 事項如下 . 正面面漆(20U)及正面總膜厚(25U)要求管制90%以上之膜厚,未達標準降級. (RMK00054) . 若背面面漆(20U)及背面總膜厚(25U)時要求管制90%以上之膜厚,未達標準降級 (RMK00054) . 面漆=18U(90%)~請購基準22U(110%),標準板總膜厚=5+20U(100%面漆). (RMK00054) . 30CM*全寬*留1塊給LAB及1塊給塗料商, (RMK00054) . 此經銷商保證平均厚度在1/2厚度公差內，厚度量測NG時，如單位長度符合範圍，請放行 (RMK00402) . 此客戶保證平均厚度在1/2厚度公差內，厚度量測NG時，如單位長度符合範圍，請放行 (RMK00409) . 【捲取】注意！本單為直立式包裝。禁用STAGGER捲取送包裝！送RCL重處理例外。 (RMK00512) | 訂單:2501EFE064/001 RCL <生產備註> 事項如下 . 【捲取】注意！本單為直立式包裝。禁用STAGGER捲取送包裝！送RCL重處理例外。 (RMK00512) | 訂單:2501EFE064/001 CCPK 無 <生產備註> 事項 | 訂單:2501EFE064/001 CGQC <品檢備註> 事項如下 . 鍍層 AZ150 (含) 以上 , 鋅花等級 C~E 目標D，避免鋅花晶界明顯後續造成烤漆點狀未塗漆。 (RMK00565) | 訂單:2501EFE064/001 CCQC <品檢備註> 事項如下 . 【捲取】注意！本單為直立式包裝。禁用STAGGER捲取送包裝！送RCL重處理例外。 (RMK00512) | 訂單:2501EFE064/001 TOL 無 <生產備註> 事項 |  | 訂單 2501EFE064/001 修改記錄如下: 20250207 14:35:55 (24021) 退火碼: >> H2, 用途碼: >> COG003, 背面標示: >> S000, 訂單背面顏色(五碼): >> BW4CY, 背面漆膜厚: >> 12.5, 背面漆塗漆型式幾塗幾烤: >> 2, 鉻酸鹽: >> Z, 訂單厚度: >> 0.019, 訂單重: >> 40, 重量容許率(下限): >> 10, 重量容許率(上限): >> 10, 訂單寬度: >> 43, 鍍製方式: >> AC, 鋼捲內徑: >> 508, 鋼捲下限重: >> 2.73, 鋼捲上限重: >> 4.53, 壓花條件碼: >> -, 表面花紋: >> R, 綠色識別碼: >> -, 印刷輥號: >> -, 產品代碼: >> PPGL, 皮膜碼: >> -, 單位別: >> I, 油品種類: >> Z, 塗油量: >> Z, 包裝代碼: >> E0 , 保護膜碼: >> -, 客戶試片取樣型式: >> -, 調質碼: >> S, 套筒碼: >> P , 規格: >> A792SSGR80, 製造標準: >> ASTM, 表面處理劑種類: >> Z, 表面處理劑塗佈量: >> Z, 伸長率測試: >> N, 硬度測試碼: >> N, 抗拉強度測試: >> N, 降伏強度測試: >> N, 厚度變異: >> 0, 訂單正面顏色(五碼): >> SBT69, 正面漆膜厚: >> 25, 正面漆塗漆型式幾塗幾烤: >> 2, 修邊碼: >> Y, 重量碼: >> AW, 鋼捲捲向: >> I, 鍍層碼: >> AZ50, | F:保證1/2 ASTM 厚度公差
PPGL | 2501EFE064/002 |  | 1. 製造標準為MS、ASTM或銷新加坡之訂單，若無技術指定優先用料，請優先使用國內料，勿使用ANFEN (OFP00406)-{.不符.} | 1. 製造標準為MS、ASTM或銷新加坡之訂單，若無技術指定優先用料，請優先使用國內料，勿使用ANFEN (OFP00406)-{.不符.} 2. 【提醒】！本單為直立式包裝，嚴禁鍍鋅或烤漆後以STAGGER捲取 (OFP00451)-{.不符.} 3. ※超耐候一系列用途要確認是否有英制公差需求，有英制公差需求時選配碼用ON027※ (OFP00680)-{.不符.} 4. 此經銷商有簽訂1/2厚度公差保證(無厚度變異),請調整冷軋與鍍鋅厚度公差管制範圍. 保證 ASTM 厚度公差 (OFP00180)-{.不符.} | 訂單:2501EFE064/002 CPL <生產備註> 事項如下 . 除HGI/ HGL 訂單邊緣不噴油. 其餘皆側緣噴油 (RMK00285) | 訂單:2501EFE064/002 CR1 <生產備註> 事項如下 . 此經銷商保證平均厚度在1/2厚度公差內，厚度量測NG時，如單位長度符合範圍，請放行 (RMK00402) . 此客戶保證平均厚度在1/2厚度公差內，厚度量測NG時，如單位長度符合範圍，請放行 (RMK00409) | 訂單:2501EFE064/002 CR2 <生產備註> 事項如下 . 此經銷商保證平均厚度在1/2厚度公差內，厚度量測NG時，如單位長度符合範圍，請放行 (RMK00402) . 此客戶保證平均厚度在1/2厚度公差內，厚度量測NG時，如單位長度符合範圍，請放行 (RMK00409) | 訂單:2501EFE064/002 CG1 <生產備註> 事項如下 . 鍍鋅表面不可有鋅痕、壓痕、凹陷、及刮傷 、應變痕等。 (RMK00054) . 此經銷商保證平均厚度在1/2厚度公差內，厚度量測NG時，如單位長度符合範圍，請放行 (RMK00402) . 此客戶保證平均厚度在1/2厚度公差內，厚度量測NG時，如單位長度符合範圍，請放行 (RMK00409) . 鍍層 AZ150 (含) 以上 , 鋅花等級 C~E 目標D，避免鋅花晶界明顯後續造成烤漆點狀未塗漆。 (RMK00565) | 訂單:2501EFE064/002 CG2 <生產備註> 事項如下 . 鍍鋅表面不可有鋅痕、壓痕、凹陷、及刮傷 、應變痕等。 (RMK00054) . 此經銷商保證平均厚度在1/2厚度公差內，厚度量測NG時，如單位長度符合範圍，請放行 (RMK00402) . 此客戶保證平均厚度在1/2厚度公差內，厚度量測NG時，如單位長度符合範圍，請放行 (RMK00409) . 鍍層 AZ150 (含) 以上 , 鋅花等級 C~E 目標D，避免鋅花晶界明顯後續造成烤漆點狀未塗漆。 (RMK00565) | 訂單:2501EFE064/002 CC1 <生產備註> 事項如下 . 正面面漆(20U)及正面總膜厚(25U)要求管制90%以上之膜厚,未達標準降級. (RMK00054) . 若背面面漆(20U)及背面總膜厚(25U)時要求管制90%以上之膜厚,未達標準降級 (RMK00054) . 面漆=18U(90%)~請購基準22U(110%),標準板總膜厚=5+20U(100%面漆). (RMK00054) . 30CM*全寬*留1塊給LAB及1塊給塗料商, (RMK00054) . 此經銷商保證平均厚度在1/2厚度公差內，厚度量測NG時，如單位長度符合範圍，請放行 (RMK00402) . 此客戶保證平均厚度在1/2厚度公差內，厚度量測NG時，如單位長度符合範圍，請放行 (RMK00409) . 【捲取】注意！本單為直立式包裝。禁用STAGGER捲取送包裝！送RCL重處理例外。 (RMK00512) | 訂單:2501EFE064/002 CC2 <生產備註> 事項如下 . 正面面漆(20U)及正面總膜厚(25U)要求管制90%以上之膜厚,未達標準降級. (RMK00054) . 若背面面漆(20U)及背面總膜厚(25U)時要求管制90%以上之膜厚,未達標準降級 (RMK00054) . 面漆=18U(90%)~請購基準22U(110%),標準板總膜厚=5+20U(100%面漆). (RMK00054) . 30CM*全寬*留1塊給LAB及1塊給塗料商, (RMK00054) . 此經銷商保證平均厚度在1/2厚度公差內，厚度量測NG時，如單位長度符合範圍，請放行 (RMK00402) . 此客戶保證平均厚度在1/2厚度公差內，厚度量測NG時，如單位長度符合範圍，請放行 (RMK00409) . 【捲取】注意！本單為直立式包裝。禁用STAGGER捲取送包裝！送RCL重處理例外。 (RMK00512) | 訂單:2501EFE064/002 RCL <生產備註> 事項如下 . 【捲取】注意！本單為直立式包裝。禁用STAGGER捲取送包裝！送RCL重處理例外。 (RMK00512) | 訂單:2501EFE064/002 CCPK 無 <生產備註> 事項 | 訂單:2501EFE064/002 CGQC <品檢備註> 事項如下 . 鍍層 AZ150 (含) 以上 , 鋅花等級 C~E 目標D，避免鋅花晶界明顯後續造成烤漆點狀未塗漆。 (RMK00565) | 訂單:2501EFE064/002 CCQC <品檢備註> 事項如下 . 【捲取】注意！本單為直立式包裝。禁用STAGGER捲取送包裝！送RCL重處理例外。 (RMK00512) | 訂單:2501EFE064/002 TOL 無 <生產備註> 事項 |  | 訂單 2501EFE064/002 修改記錄如下: 20250207 14:36:07 (24021) 退火碼: >> H2, 用途碼: >> COG003, 背面標示: >> S000, 訂單背面顏色(五碼): >> BW4CY, 背面漆膜厚: >> 12.5, 背面漆塗漆型式幾塗幾烤: >> 2, 鉻酸鹽: >> Z, 訂單厚度: >> 0.019, 訂單重: >> 40, 重量容許率(下限): >> 10, 重量容許率(上限): >> 10, 訂單寬度: >> 43, 鍍製方式: >> AC, 鋼捲內徑: >> 508, 鋼捲下限重: >> 2.73, 鋼捲上限重: >> 4.53, 壓花條件碼: >> -, 表面花紋: >> R, 綠色識別碼: >> -, 印刷輥號: >> -, 產品代碼: >> PPGL, 皮膜碼: >> -, 單位別: >> I, 油品種類: >> Z, 塗油量: >> Z, 包裝代碼: >> E0 , 保護膜碼: >> -, 客戶試片取樣型式: >> -, 調質碼: >> S, 套筒碼: >> P , 規格: >> A792SSGR80, 製造標準: >> ASTM, 表面處理劑種類: >> Z, 表面處理劑塗佈量: >> Z, 伸長率測試: >> N, 硬度測試碼: >> N, 抗拉強度測試: >> N, 降伏強度測試: >> N, 厚度變異: >> 0, 訂單正面顏色(五碼): >> SBH4Y, 正面漆膜厚: >> 25, 正面漆塗漆型式幾塗幾烤: >> 2, 修邊碼: >> Y, 重量碼: >> AW, 鋼捲捲向: >> I, 鍍層碼: >> AZ50, | F:保證1/2 ASTM 厚度公差
PPGL | 2501EFE064/003 |  | 1. 製造標準為MS、ASTM或銷新加坡之訂單，若無技術指定優先用料，請優先使用國內料，勿使用ANFEN (OFP00406)-{.不符.} | 1. 製造標準為MS、ASTM或銷新加坡之訂單，若無技術指定優先用料，請優先使用國內料，勿使用ANFEN (OFP00406)-{.不符.} 2. 【提醒】！本單為直立式包裝，嚴禁鍍鋅或烤漆後以STAGGER捲取 (OFP00451)-{.不符.} 3. ※超耐候一系列用途要確認是否有英制公差需求，有英制公差需求時選配碼用ON027※ (OFP00680)-{.不符.} 4. 此經銷商有簽訂1/2厚度公差保證(無厚度變異),請調整冷軋與鍍鋅厚度公差管制範圍. 保證 ASTM 厚度公差 (OFP00180)-{.不符.} | 訂單:2501EFE064/003 CPL <生產備註> 事項如下 . 除HGI/ HGL 訂單邊緣不噴油. 其餘皆側緣噴油 (RMK00285) | 訂單:2501EFE064/003 CR1 <生產備註> 事項如下 . 此經銷商保證平均厚度在1/2厚度公差內，厚度量測NG時，如單位長度符合範圍，請放行 (RMK00402) . 此客戶保證平均厚度在1/2厚度公差內，厚度量測NG時，如單位長度符合範圍，請放行 (RMK00409) | 訂單:2501EFE064/003 CR2 <生產備註> 事項如下 . 此經銷商保證平均厚度在1/2厚度公差內，厚度量測NG時，如單位長度符合範圍，請放行 (RMK00402) . 此客戶保證平均厚度在1/2厚度公差內，厚度量測NG時，如單位長度符合範圍，請放行 (RMK00409) | 訂單:2501EFE064/003 CG1 <生產備註> 事項如下 . 鍍鋅表面不可有鋅痕、壓痕、凹陷、及刮傷 、應變痕等。 (RMK00054) . 此經銷商保證平均厚度在1/2厚度公差內，厚度量測NG時，如單位長度符合範圍，請放行 (RMK00402) . 此客戶保證平均厚度在1/2厚度公差內，厚度量測NG時，如單位長度符合範圍，請放行 (RMK00409) . 鍍層 AZ150 (含) 以上 , 鋅花等級 C~E 目標D，避免鋅花晶界明顯後續造成烤漆點狀未塗漆。 (RMK00565) | 訂單:2501EFE064/003 CG2 <生產備註> 事項如下 . 鍍鋅表面不可有鋅痕、壓痕、凹陷、及刮傷 、應變痕等。 (RMK00054) . 此經銷商保證平均厚度在1/2厚度公差內，厚度量測NG時，如單位長度符合範圍，請放行 (RMK00402) . 此客戶保證平均厚度在1/2厚度公差內，厚度量測NG時，如單位長度符合範圍，請放行 (RMK00409) . 鍍層 AZ150 (含) 以上 , 鋅花等級 C~E 目標D，避免鋅花晶界明顯後續造成烤漆點狀未塗漆。 (RMK00565) | 訂單:2501EFE064/003 CC1 <生產備註> 事項如下 . 正面面漆(20U)及正面總膜厚(25U)要求管制90%以上之膜厚,未達標準降級. (RMK00054) . 若背面面漆(20U)及背面總膜厚(25U)時要求管制90%以上之膜厚,未達標準降級 (RMK00054) . 面漆=18U(90%)~請購基準22U(110%),標準板總膜厚=5+20U(100%面漆). (RMK00054) . 30CM*全寬*留1塊給LAB及1塊給塗料商, (RMK00054) . 此經銷商保證平均厚度在1/2厚度公差內，厚度量測NG時，如單位長度符合範圍，請放行 (RMK00402) . 此客戶保證平均厚度在1/2厚度公差內，厚度量測NG時，如單位長度符合範圍，請放行 (RMK00409) . 【捲取】注意！本單為直立式包裝。禁用STAGGER捲取送包裝！送RCL重處理例外。 (RMK00512) | 訂單:2501EFE064/003 CC2 <生產備註> 事項如下 . 正面面漆(20U)及正面總膜厚(25U)要求管制90%以上之膜厚,未達標準降級. (RMK00054) . 若背面面漆(20U)及背面總膜厚(25U)時要求管制90%以上之膜厚,未達標準降級 (RMK00054) . 面漆=18U(90%)~請購基準22U(110%),標準板總膜厚=5+20U(100%面漆). (RMK00054) . 30CM*全寬*留1塊給LAB及1塊給塗料商, (RMK00054) . 此經銷商保證平均厚度在1/2厚度公差內，厚度量測NG時，如單位長度符合範圍，請放行 (RMK00402) . 此客戶保證平均厚度在1/2厚度公差內，厚度量測NG時，如單位長度符合範圍，請放行 (RMK00409) . 【捲取】注意！本單為直立式包裝。禁用STAGGER捲取送包裝！送RCL重處理例外。 (RMK00512) | 訂單:2501EFE064/003 RCL <生產備註> 事項如下 . 【捲取】注意！本單為直立式包裝。禁用STAGGER捲取送包裝！送RCL重處理例外。 (RMK00512) | 訂單:2501EFE064/003 CCPK 無 <生產備註> 事項 | 訂單:2501EFE064/003 CGQC <品檢備註> 事項如下 . 鍍層 AZ150 (含) 以上 , 鋅花等級 C~E 目標D，避免鋅花晶界明顯後續造成烤漆點狀未塗漆。 (RMK00565) | 訂單:2501EFE064/003 CCQC <品檢備註> 事項如下 . 【捲取】注意！本單為直立式包裝。禁用STAGGER捲取送包裝！送RCL重處理例外。 (RMK00512) | 訂單:2501EFE064/003 TOL 無 <生產備註> 事項 |  | 訂單 2501EFE064/003 修改記錄如下: 20250207 14:37:35 (24021) 退火碼: >> H2, 用途碼: >> COG003, 背面標示: >> S000, 訂單背面顏色(五碼): >> BW4CY, 背面漆膜厚: >> 12.5, 背面漆塗漆型式幾塗幾烤: >> 2, 鉻酸鹽: >> Z, 訂單厚度: >> 0.019, 訂單重: >> 20, 重量容許率(下限): >> 10, 重量容許率(上限): >> 10, 訂單寬度: >> 43, 鍍製方式: >> AC, 鋼捲內徑: >> 508, 鋼捲下限重: >> 2.73, 鋼捲上限重: >> 4.53, 壓花條件碼: >> -, 表面花紋: >> R, 綠色識別碼: >> -, 印刷輥號: >> -, 產品代碼: >> PPGL, 皮膜碼: >> -, 單位別: >> I, 油品種類: >> Z, 塗油量: >> Z, 包裝代碼: >> E0 , 保護膜碼: >> -, 客戶試片取樣型式: >> -, 調質碼: >> S, 套筒碼: >> P , 規格: >> A792SSGR80, 製造標準: >> ASTM, 表面處理劑種類: >> Z, 表面處理劑塗佈量: >> Z, 伸長率測試: >> N, 硬度測試碼: >> N, 抗拉強度測試: >> N, 降伏強度測試: >> N, 厚度變異: >> 0, 訂單正面顏色(五碼): >> SBG47, 正面漆膜厚: >> 25, 正面漆塗漆型式幾塗幾烤: >> 2, 修邊碼: >> Y, 重量碼: >> AW, 鋼捲捲向: >> I, 鍍層碼: >> AZ50, | F:保證1/2 ASTM 厚度公差
PPGL | 2501EFE064/004 |  | 1. 製造標準為MS、ASTM或銷新加坡之訂單，若無技術指定優先用料，請優先使用國內料，勿使用ANFEN (OFP00406)-{.不符.} | 1. 製造標準為MS、ASTM或銷新加坡之訂單，若無技術指定優先用料，請優先使用國內料，勿使用ANFEN (OFP00406)-{.不符.} 2. 【提醒】！本單為直立式包裝，嚴禁鍍鋅或烤漆後以STAGGER捲取 (OFP00451)-{.不符.} 3. ※超耐候一系列用途要確認是否有英制公差需求，有英制公差需求時選配碼用ON027※ (OFP00680)-{.不符.} 4. 此經銷商有簽訂1/2厚度公差保證(無厚度變異),請調整冷軋與鍍鋅厚度公差管制範圍. 保證 ASTM 厚度公差 (OFP00180)-{.不符.} | 訂單:2501EFE064/004 CPL <生產備註> 事項如下 . 除HGI/ HGL 訂單邊緣不噴油. 其餘皆側緣噴油 (RMK00285) | 訂單:2501EFE064/004 CR1 <生產備註> 事項如下 . 此經銷商保證平均厚度在1/2厚度公差內，厚度量測NG時，如單位長度符合範圍，請放行 (RMK00402) . 此客戶保證平均厚度在1/2厚度公差內，厚度量測NG時，如單位長度符合範圍，請放行 (RMK00409) | 訂單:2501EFE064/004 CR2 <生產備註> 事項如下 . 此經銷商保證平均厚度在1/2厚度公差內，厚度量測NG時，如單位長度符合範圍，請放行 (RMK00402) . 此客戶保證平均厚度在1/2厚度公差內，厚度量測NG時，如單位長度符合範圍，請放行 (RMK00409) | 訂單:2501EFE064/004 CG1 <生產備註> 事項如下 . 鍍鋅表面不可有鋅痕、壓痕、凹陷、及刮傷 、應變痕等。 (RMK00054) . 此經銷商保證平均厚度在1/2厚度公差內，厚度量測NG時，如單位長度符合範圍，請放行 (RMK00402) . 此客戶保證平均厚度在1/2厚度公差內，厚度量測NG時，如單位長度符合範圍，請放行 (RMK00409) . 鍍層 AZ150 (含) 以上 , 鋅花等級 C~E 目標D，避免鋅花晶界明顯後續造成烤漆點狀未塗漆。 (RMK00565) | 訂單:2501EFE064/004 CG2 <生產備註> 事項如下 . 鍍鋅表面不可有鋅痕、壓痕、凹陷、及刮傷 、應變痕等。 (RMK00054) . 此經銷商保證平均厚度在1/2厚度公差內，厚度量測NG時，如單位長度符合範圍，請放行 (RMK00402) . 此客戶保證平均厚度在1/2厚度公差內，厚度量測NG時，如單位長度符合範圍，請放行 (RMK00409) . 鍍層 AZ150 (含) 以上 , 鋅花等級 C~E 目標D，避免鋅花晶界明顯後續造成烤漆點狀未塗漆。 (RMK00565) | 訂單:2501EFE064/004 CC1 <生產備註> 事項如下 . 正面面漆(20U)及正面總膜厚(25U)要求管制90%以上之膜厚,未達標準降級. (RMK00054) . 若背面面漆(20U)及背面總膜厚(25U)時要求管制90%以上之膜厚,未達標準降級 (RMK00054) . 面漆=18U(90%)~請購基準22U(110%),標準板總膜厚=5+20U(100%面漆). (RMK00054) . 30CM*全寬*留1塊給LAB及1塊給塗料商, (RMK00054) . 此經銷商保證平均厚度在1/2厚度公差內，厚度量測NG時，如單位長度符合範圍，請放行 (RMK00402) . 此客戶保證平均厚度在1/2厚度公差內，厚度量測NG時，如單位長度符合範圍，請放行 (RMK00409) . 【捲取】注意！本單為直立式包裝。禁用STAGGER捲取送包裝！送RCL重處理例外。 (RMK00512) | 訂單:2501EFE064/004 CC2 <生產備註> 事項如下 . 正面面漆(20U)及正面總膜厚(25U)要求管制90%以上之膜厚,未達標準降級. (RMK00054) . 若背面面漆(20U)及背面總膜厚(25U)時要求管制90%以上之膜厚,未達標準降級 (RMK00054) . 面漆=18U(90%)~請購基準22U(110%),標準板總膜厚=5+20U(100%面漆). (RMK00054) . 30CM*全寬*留1塊給LAB及1塊給塗料商, (RMK00054) . 此經銷商保證平均厚度在1/2厚度公差內，厚度量測NG時，如單位長度符合範圍，請放行 (RMK00402) . 此客戶保證平均厚度在1/2厚度公差內，厚度量測NG時，如單位長度符合範圍，請放行 (RMK00409) . 【捲取】注意！本單為直立式包裝。禁用STAGGER捲取送包裝！送RCL重處理例外。 (RMK00512) | 訂單:2501EFE064/004 RCL <生產備註> 事項如下 . 【捲取】注意！本單為直立式包裝。禁用STAGGER捲取送包裝！送RCL重處理例外。 (RMK00512) | 訂單:2501EFE064/004 CCPK 無 <生產備註> 事項 | 訂單:2501EFE064/004 CGQC <品檢備註> 事項如下 . 鍍層 AZ150 (含) 以上 , 鋅花等級 C~E 目標D，避免鋅花晶界明顯後續造成烤漆點狀未塗漆。 (RMK00565) | 訂單:2501EFE064/004 CCQC <品檢備註> 事項如下 . 【捲取】注意！本單為直立式包裝。禁用STAGGER捲取送包裝！送RCL重處理例外。 (RMK00512) | 訂單:2501EFE064/004 TOL 無 <生產備註> 事項 |  | 訂單 2501EFE064/004 修改記錄如下: 20250207 14:37:47 (24021) 退火碼: >> H2, 用途碼: >> COG003, 背面標示: >> S000, 訂單背面顏色(五碼): >> BW4CY, 背面漆膜厚: >> 12.5, 背面漆塗漆型式幾塗幾烤: >> 2, 鉻酸鹽: >> Z, 訂單厚度: >> 0.019, 訂單重: >> 20, 重量容許率(下限): >> 10, 重量容許率(上限): >> 10, 訂單寬度: >> 43, 鍍製方式: >> AC, 鋼捲內徑: >> 508, 鋼捲下限重: >> 2.73, 鋼捲上限重: >> 4.53, 壓花條件碼: >> -, 表面花紋: >> R, 綠色識別碼: >> -, 印刷輥號: >> -, 產品代碼: >> PPGL, 皮膜碼: >> -, 單位別: >> I, 油品種類: >> Z, 塗油量: >> Z, 包裝代碼: >> E0 , 保護膜碼: >> -, 客戶試片取樣型式: >> -, 調質碼: >> S, 套筒碼: >> P , 規格: >> A792SSGR80, 製造標準: >> ASTM, 表面處理劑種類: >> Z, 表面處理劑塗佈量: >> Z, 伸長率測試: >> N, 硬度測試碼: >> N, 抗拉強度測試: >> N, 降伏強度測試: >> N, 厚度變異: >> 0, 訂單正面顏色(五碼): >> SCS49, 正面漆膜厚: >> 25, 正面漆塗漆型式幾塗幾烤: >> 2, 修邊碼: >> Y, 重量碼: >> AW, 鋼捲捲向: >> I, 鍍層碼: >> AZ50, | F:保證1/2 ASTM 厚度公差
PPGL | 2501EFE064/005 |  | 1. 製造標準為MS、ASTM或銷新加坡之訂單，若無技術指定優先用料，請優先使用國內料，勿使用ANFEN (OFP00406)-{.不符.} | 1. 製造標準為MS、ASTM或銷新加坡之訂單，若無技術指定優先用料，請優先使用國內料，勿使用ANFEN (OFP00406)-{.不符.} 2. 【提醒】！本單為直立式包裝，嚴禁鍍鋅或烤漆後以STAGGER捲取 (OFP00451)-{.不符.} 3. ※超耐候一系列用途要確認是否有英制公差需求，有英制公差需求時選配碼用ON027※ (OFP00680)-{.不符.} 4. 此經銷商有簽訂1/2厚度公差保證(無厚度變異),請調整冷軋與鍍鋅厚度公差管制範圍. 保證 ASTM 厚度公差 (OFP00180)-{.不符.} | 訂單:2501EFE064/005 CPL <生產備註> 事項如下 . 除HGI/ HGL 訂單邊緣不噴油. 其餘皆側緣噴油 (RMK00285) | 訂單:2501EFE064/005 CR1 <生產備註> 事項如下 . 此經銷商保證平均厚度在1/2厚度公差內，厚度量測NG時，如單位長度符合範圍，請放行 (RMK00402) . 此客戶保證平均厚度在1/2厚度公差內，厚度量測NG時，如單位長度符合範圍，請放行 (RMK00409) | 訂單:2501EFE064/005 CR2 <生產備註> 事項如下 . 此經銷商保證平均厚度在1/2厚度公差內，厚度量測NG時，如單位長度符合範圍，請放行 (RMK00402) . 此客戶保證平均厚度在1/2厚度公差內，厚度量測NG時，如單位長度符合範圍，請放行 (RMK00409) | 訂單:2501EFE064/005 CG1 <生產備註> 事項如下 . 鍍鋅表面不可有鋅痕、壓痕、凹陷、及刮傷 、應變痕等。 (RMK00054) . 此經銷商保證平均厚度在1/2厚度公差內，厚度量測NG時，如單位長度符合範圍，請放行 (RMK00402) . 此客戶保證平均厚度在1/2厚度公差內，厚度量測NG時，如單位長度符合範圍，請放行 (RMK00409) . 鍍層 AZ150 (含) 以上 , 鋅花等級 C~E 目標D，避免鋅花晶界明顯後續造成烤漆點狀未塗漆。 (RMK00565) | 訂單:2501EFE064/005 CG2 <生產備註> 事項如下 . 鍍鋅表面不可有鋅痕、壓痕、凹陷、及刮傷 、應變痕等。 (RMK00054) . 此經銷商保證平均厚度在1/2厚度公差內，厚度量測NG時，如單位長度符合範圍，請放行 (RMK00402) . 此客戶保證平均厚度在1/2厚度公差內，厚度量測NG時，如單位長度符合範圍，請放行 (RMK00409) . 鍍層 AZ150 (含) 以上 , 鋅花等級 C~E 目標D，避免鋅花晶界明顯後續造成烤漆點狀未塗漆。 (RMK00565) | 訂單:2501EFE064/005 CC1 <生產備註> 事項如下 . 正面面漆(20U)及正面總膜厚(25U)要求管制90%以上之膜厚,未達標準降級. (RMK00054) . 若背面面漆(20U)及背面總膜厚(25U)時要求管制90%以上之膜厚,未達標準降級 (RMK00054) . 面漆=18U(90%)~請購基準22U(110%),標準板總膜厚=5+20U(100%面漆). (RMK00054) . 30CM*全寬*留1塊給LAB及1塊給塗料商, (RMK00054) . 此經銷商保證平均厚度在1/2厚度公差內，厚度量測NG時，如單位長度符合範圍，請放行 (RMK00402) . 此客戶保證平均厚度在1/2厚度公差內，厚度量測NG時，如單位長度符合範圍，請放行 (RMK00409) . 【捲取】注意！本單為直立式包裝。禁用STAGGER捲取送包裝！送RCL重處理例外。 (RMK00512) | 訂單:2501EFE064/005 CC2 <生產備註> 事項如下 . 正面面漆(20U)及正面總膜厚(25U)要求管制90%以上之膜厚,未達標準降級. (RMK00054) . 若背面面漆(20U)及背面總膜厚(25U)時要求管制90%以上之膜厚,未達標準降級 (RMK00054) . 面漆=18U(90%)~請購基準22U(110%),標準板總膜厚=5+20U(100%面漆). (RMK00054) . 30CM*全寬*留1塊給LAB及1塊給塗料商, (RMK00054) . 此經銷商保證平均厚度在1/2厚度公差內，厚度量測NG時，如單位長度符合範圍，請放行 (RMK00402) . 此客戶保證平均厚度在1/2厚度公差內，厚度量測NG時，如單位長度符合範圍，請放行 (RMK00409) . 【捲取】注意！本單為直立式包裝。禁用STAGGER捲取送包裝！送RCL重處理例外。 (RMK00512) | 訂單:2501EFE064/005 RCL <生產備註> 事項如下 . 【捲取】注意！本單為直立式包裝。禁用STAGGER捲取送包裝！送RCL重處理例外。 (RMK00512) | 訂單:2501EFE064/005 CCPK 無 <生產備註> 事項 | 訂單:2501EFE064/005 CGQC <品檢備註> 事項如下 . 鍍層 AZ150 (含) 以上 , 鋅花等級 C~E 目標D，避免鋅花晶界明顯後續造成烤漆點狀未塗漆。 (RMK00565) | 訂單:2501EFE064/005 CCQC <品檢備註> 事項如下 . 【捲取】注意！本單為直立式包裝。禁用STAGGER捲取送包裝！送RCL重處理例外。 (RMK00512) | 訂單:2501EFE064/005 TOL 無 <生產備註> 事項 |  | 訂單 2501EFE064/005 修改記錄如下: 20250207 14:38:02 (24021) 退火碼: >> H2, 用途碼: >> COG003, 背面標示: >> S000, 訂單背面顏色(五碼): >> BW4CY, 背面漆膜厚: >> 12.5, 背面漆塗漆型式幾塗幾烤: >> 2, 鉻酸鹽: >> Z, 訂單厚度: >> 0.019, 訂單重: >> 40, 重量容許率(下限): >> 10, 重量容許率(上限): >> 10, 訂單寬度: >> 43, 鍍製方式: >> AC, 鋼捲內徑: >> 508, 鋼捲下限重: >> 2.73, 鋼捲上限重: >> 4.53, 壓花條件碼: >> -, 表面花紋: >> R, 綠色識別碼: >> -, 印刷輥號: >> -, 產品代碼: >> PPGL, 皮膜碼: >> -, 單位別: >> I, 油品種類: >> Z, 塗油量: >> Z, 包裝代碼: >> E0 , 保護膜碼: >> -, 客戶試片取樣型式: >> -, 調質碼: >> S, 套筒碼: >> P , 規格: >> A792SSGR80, 製造標準: >> ASTM, 表面處理劑種類: >> Z, 表面處理劑塗佈量: >> Z, 伸長率測試: >> N, 硬度測試碼: >> N, 抗拉強度測試: >> N, 降伏強度測試: >> N, 厚度變異: >> 0, 訂單正面顏色(五碼): >> SYS57, 正面漆膜厚: >> 25, 正面漆塗漆型式幾塗幾烤: >> 2, 修邊碼: >> Y, 重量碼: >> AW, 鋼捲捲向: >> I, 鍍層碼: >> AZ50, | F:保證1/2 ASTM 厚度公差
PPGL | 2501EFE064/006 |  | 1. 製造標準為MS、ASTM或銷新加坡之訂單，若無技術指定優先用料，請優先使用國內料，勿使用ANFEN (OFP00406)-{.不符.} | 1. 製造標準為MS、ASTM或銷新加坡之訂單，若無技術指定優先用料，請優先使用國內料，勿使用ANFEN (OFP00406)-{.不符.} 2. 【提醒】！本單為直立式包裝，嚴禁鍍鋅或烤漆後以STAGGER捲取 (OFP00451)-{.不符.} 3. ※超耐候一系列用途要確認是否有英制公差需求，有英制公差需求時選配碼用ON027※ (OFP00680)-{.不符.} 4. 此經銷商有簽訂1/2厚度公差保證(無厚度變異),請調整冷軋與鍍鋅厚度公差管制範圍. 保證 ASTM 厚度公差 (OFP00180)-{.不符.} | 訂單:2501EFE064/006 CPL <生產備註> 事項如下 . 除HGI/ HGL 訂單邊緣不噴油. 其餘皆側緣噴油 (RMK00285) | 訂單:2501EFE064/006 CR1 <生產備註> 事項如下 . 此經銷商保證平均厚度在1/2厚度公差內，厚度量測NG時，如單位長度符合範圍，請放行 (RMK00402) . 此客戶保證平均厚度在1/2厚度公差內，厚度量測NG時，如單位長度符合範圍，請放行 (RMK00409) | 訂單:2501EFE064/006 CR2 <生產備註> 事項如下 . 此經銷商保證平均厚度在1/2厚度公差內，厚度量測NG時，如單位長度符合範圍，請放行 (RMK00402) . 此客戶保證平均厚度在1/2厚度公差內，厚度量測NG時，如單位長度符合範圍，請放行 (RMK00409) | 訂單:2501EFE064/006 CG1 <生產備註> 事項如下 . 鍍鋅表面不可有鋅痕、壓痕、凹陷、及刮傷 、應變痕等。 (RMK00054) . 此經銷商保證平均厚度在1/2厚度公差內，厚度量測NG時，如單位長度符合範圍，請放行 (RMK00402) . 此客戶保證平均厚度在1/2厚度公差內，厚度量測NG時，如單位長度符合範圍，請放行 (RMK00409) . 鍍層 AZ150 (含) 以上 , 鋅花等級 C~E 目標D，避免鋅花晶界明顯後續造成烤漆點狀未塗漆。 (RMK00565) | 訂單:2501EFE064/006 CG2 <生產備註> 事項如下 . 鍍鋅表面不可有鋅痕、壓痕、凹陷、及刮傷 、應變痕等。 (RMK00054) . 此經銷商保證平均厚度在1/2厚度公差內，厚度量測NG時，如單位長度符合範圍，請放行 (RMK00402) . 此客戶保證平均厚度在1/2厚度公差內，厚度量測NG時，如單位長度符合範圍，請放行 (RMK00409) . 鍍層 AZ150 (含) 以上 , 鋅花等級 C~E 目標D，避免鋅花晶界明顯後續造成烤漆點狀未塗漆。 (RMK00565) | 訂單:2501EFE064/006 CC1 <生產備註> 事項如下 . 正面面漆(20U)及正面總膜厚(25U)要求管制90%以上之膜厚,未達標準降級. (RMK00054) . 若背面面漆(20U)及背面總膜厚(25U)時要求管制90%以上之膜厚,未達標準降級 (RMK00054) . 面漆=18U(90%)~請購基準22U(110%),標準板總膜厚=5+20U(100%面漆). (RMK00054) . 30CM*全寬*留1塊給LAB及1塊給塗料商, (RMK00054) . 此經銷商保證平均厚度在1/2厚度公差內，厚度量測NG時，如單位長度符合範圍，請放行 (RMK00402) . 此客戶保證平均厚度在1/2厚度公差內，厚度量測NG時，如單位長度符合範圍，請放行 (RMK00409) . 【捲取】注意！本單為直立式包裝。禁用STAGGER捲取送包裝！送RCL重處理例外。 (RMK00512) | 訂單:2501EFE064/006 CC2 <生產備註> 事項如下 . 正面面漆(20U)及正面總膜厚(25U)要求管制90%以上之膜厚,未達標準降級. (RMK00054) . 若背面面漆(20U)及背面總膜厚(25U)時要求管制90%以上之膜厚,未達標準降級 (RMK00054) . 面漆=18U(90%)~請購基準22U(110%),標準板總膜厚=5+20U(100%面漆). (RMK00054) . 30CM*全寬*留1塊給LAB及1塊給塗料商, (RMK00054) . 此經銷商保證平均厚度在1/2厚度公差內，厚度量測NG時，如單位長度符合範圍，請放行 (RMK00402) . 此客戶保證平均厚度在1/2厚度公差內，厚度量測NG時，如單位長度符合範圍，請放行 (RMK00409) . 【捲取】注意！本單為直立式包裝。禁用STAGGER捲取送包裝！送RCL重處理例外。 (RMK00512) | 訂單:2501EFE064/006 RCL <生產備註> 事項如下 . 【捲取】注意！本單為直立式包裝。禁用STAGGER捲取送包裝！送RCL重處理例外。 (RMK00512) | 訂單:2501EFE064/006 CCPK 無 <生產備註> 事項 | 訂單:2501EFE064/006 CGQC <品檢備註> 事項如下 . 鍍層 AZ150 (含) 以上 , 鋅花等級 C~E 目標D，避免鋅花晶界明顯後續造成烤漆點狀未塗漆。 (RMK00565) | 訂單:2501EFE064/006 CCQC <品檢備註> 事項如下 . 【捲取】注意！本單為直立式包裝。禁用STAGGER捲取送包裝！送RCL重處理例外。 (RMK00512) | 訂單:2501EFE064/006 TOL 無 <生產備註> 事項 |  | 訂單 2501EFE064/006 修改記錄如下: 20250207 14:38:15 (24021) 退火碼: >> H2, 用途碼: >> COG003, 背面標示: >> S000, 訂單背面顏色(五碼): >> BW4CY, 背面漆膜厚: >> 12.5, 背面漆塗漆型式幾塗幾烤: >> 2, 鉻酸鹽: >> Z, 訂單厚度: >> 0.019, 訂單重: >> 40, 重量容許率(下限): >> 10, 重量容許率(上限): >> 10, 訂單寬度: >> 43, 鍍製方式: >> AC, 鋼捲內徑: >> 508, 鋼捲下限重: >> 2.73, 鋼捲上限重: >> 4.53, 壓花條件碼: >> -, 表面花紋: >> R, 綠色識別碼: >> -, 印刷輥號: >> -, 產品代碼: >> PPGL, 皮膜碼: >> -, 單位別: >> I, 油品種類: >> Z, 塗油量: >> Z, 包裝代碼: >> E0 , 保護膜碼: >> -, 客戶試片取樣型式: >> -, 調質碼: >> S, 套筒碼: >> P , 規格: >> A792SSGR80, 製造標準: >> ASTM, 表面處理劑種類: >> Z, 表面處理劑塗佈量: >> Z, 伸長率測試: >> N, 硬度測試碼: >> N, 抗拉強度測試: >> N, 降伏強度測試: >> N, 厚度變異: >> 0, 訂單正面顏色(五碼): >> SYS58, 正面漆膜厚: >> 25, 正面漆塗漆型式幾塗幾烤: >> 2, 修邊碼: >> Y, 重量碼: >> AW, 鋼捲捲向: >> I, 鍍層碼: >> AZ50, | F:保證1/2 ASTM 厚度公差
PPGL | 2501EFE065/001 |  | 1. 製造標準為MS、ASTM或銷新加坡之訂單，若無技術指定優先用料，請優先使用國內料，勿使用ANFEN (OFP00406)-{.不符.} | 1. 製造標準為MS、ASTM或銷新加坡之訂單，若無技術指定優先用料，請優先使用國內料，勿使用ANFEN (OFP00406)-{.不符.} 2. 【提醒】！本單為直立式包裝，嚴禁鍍鋅或烤漆後以STAGGER捲取 (OFP00451)-{.不符.} 3. ※超耐候一系列用途要確認是否有英制公差需求，有英制公差需求時選配碼用ON027※ (OFP00680)-{.不符.} 4. 此經銷商有簽訂1/2厚度公差保證(無厚度變異),請調整冷軋與鍍鋅厚度公差管制範圍. 保證 ASTM 厚度公差 (OFP00180)-{.不符.} | 訂單:2501EFE065/001 CPL <生產備註> 事項如下 . 除HGI/ HGL 訂單邊緣不噴油. 其餘皆側緣噴油 (RMK00285) | 訂單:2501EFE065/001 CR1 <生產備註> 事項如下 . 此經銷商保證平均厚度在1/2厚度公差內，厚度量測NG時，如單位長度符合範圍，請放行 (RMK00402) . 此客戶保證平均厚度在1/2厚度公差內，厚度量測NG時，如單位長度符合範圍，請放行 (RMK00409) | 訂單:2501EFE065/001 CR2 <生產備註> 事項如下 . 此經銷商保證平均厚度在1/2厚度公差內，厚度量測NG時，如單位長度符合範圍，請放行 (RMK00402) . 此客戶保證平均厚度在1/2厚度公差內，厚度量測NG時，如單位長度符合範圍，請放行 (RMK00409) | 訂單:2501EFE065/001 CG1 <生產備註> 事項如下 . 鍍鋅表面不可有鋅痕、壓痕、凹陷、及刮傷 、應變痕等。 (RMK00054) . 此經銷商保證平均厚度在1/2厚度公差內，厚度量測NG時，如單位長度符合範圍，請放行 (RMK00402) . 此客戶保證平均厚度在1/2厚度公差內，厚度量測NG時，如單位長度符合範圍，請放行 (RMK00409) . 鍍層 AZ150 (含) 以上 , 鋅花等級 C~E 目標D，避免鋅花晶界明顯後續造成烤漆點狀未塗漆。 (RMK00565) | 訂單:2501EFE065/001 CG2 <生產備註> 事項如下 . 鍍鋅表面不可有鋅痕、壓痕、凹陷、及刮傷 、應變痕等。 (RMK00054) . 此經銷商保證平均厚度在1/2厚度公差內，厚度量測NG時，如單位長度符合範圍，請放行 (RMK00402) . 此客戶保證平均厚度在1/2厚度公差內，厚度量測NG時，如單位長度符合範圍，請放行 (RMK00409) . 鍍層 AZ150 (含) 以上 , 鋅花等級 C~E 目標D，避免鋅花晶界明顯後續造成烤漆點狀未塗漆。 (RMK00565) | 訂單:2501EFE065/001 CC1 <生產備註> 事項如下 . 正面面漆(20U)及正面總膜厚(25U)要求管制90%以上之膜厚,未達標準降級. (RMK00054) . 若背面面漆(20U)及背面總膜厚(25U)時要求管制90%以上之膜厚,未達標準降級 (RMK00054) . 面漆=18U(90%)~請購基準22U(110%),標準板總膜厚=5+20U(100%面漆). (RMK00054) . 30CM*全寬*留1塊給LAB及1塊給塗料商, (RMK00054) . 此經銷商保證平均厚度在1/2厚度公差內，厚度量測NG時，如單位長度符合範圍，請放行 (RMK00402) . 此客戶保證平均厚度在1/2厚度公差內，厚度量測NG時，如單位長度符合範圍，請放行 (RMK00409) . 【捲取】注意！本單為直立式包裝。禁用STAGGER捲取送包裝！送RCL重處理例外。 (RMK00512) | 訂單:2501EFE065/001 CC2 <生產備註> 事項如下 . 正面面漆(20U)及正面總膜厚(25U)要求管制90%以上之膜厚,未達標準降級. (RMK00054) . 若背面面漆(20U)及背面總膜厚(25U)時要求管制90%以上之膜厚,未達標準降級 (RMK00054) . 面漆=18U(90%)~請購基準22U(110%),標準板總膜厚=5+20U(100%面漆). (RMK00054) . 30CM*全寬*留1塊給LAB及1塊給塗料商, (RMK00054) . 此經銷商保證平均厚度在1/2厚度公差內，厚度量測NG時，如單位長度符合範圍，請放行 (RMK00402) . 此客戶保證平均厚度在1/2厚度公差內，厚度量測NG時，如單位長度符合範圍，請放行 (RMK00409) . 【捲取】注意！本單為直立式包裝。禁用STAGGER捲取送包裝！送RCL重處理例外。 (RMK00512) | 訂單:2501EFE065/001 RCL <生產備註> 事項如下 . 【捲取】注意！本單為直立式包裝。禁用STAGGER捲取送包裝！送RCL重處理例外。 (RMK00512) | 訂單:2501EFE065/001 CCPK 無 <生產備註> 事項 | 訂單:2501EFE065/001 CGQC <品檢備註> 事項如下 . 鍍層 AZ150 (含) 以上 , 鋅花等級 C~E 目標D，避免鋅花晶界明顯後續造成烤漆點狀未塗漆。 (RMK00565) | 訂單:2501EFE065/001 CCQC <品檢備註> 事項如下 . 【捲取】注意！本單為直立式包裝。禁用STAGGER捲取送包裝！送RCL重處理例外。 (RMK00512) | 訂單:2501EFE065/001 TOL 無 <生產備註> 事項 |  | 訂單 2501EFE065/001 修改記錄如下: 20250207 14:35:08 (24021) 退火碼: >> H2, 用途碼: >> COG003, 背面標示: >> S000, 訂單背面顏色(五碼): >> BW4CY, 背面漆膜厚: >> 12.5, 背面漆塗漆型式幾塗幾烤: >> 2, 鉻酸鹽: >> Z, 訂單厚度: >> 0.019, 訂單重: >> 20, 重量容許率(下限): >> 10, 重量容許率(上限): >> 10, 訂單寬度: >> 43, 鍍製方式: >> AC, 鋼捲內徑: >> 508, 鋼捲下限重: >> 2.73, 鋼捲上限重: >> 4.53, 壓花條件碼: >> -, 表面花紋: >> R, 綠色識別碼: >> -, 印刷輥號: >> -, 產品代碼: >> PPGL, 皮膜碼: >> -, 單位別: >> I, 油品種類: >> Z, 塗油量: >> Z, 包裝代碼: >> E0 , 保護膜碼: >> -, 客戶試片取樣型式: >> -, 調質碼: >> S, 套筒碼: >> P , 規格: >> A792SSGR80, 製造標準: >> ASTM, 表面處理劑種類: >> Z, 表面處理劑塗佈量: >> Z, 伸長率測試: >> N, 硬度測試碼: >> N, 抗拉強度測試: >> N, 降伏強度測試: >> N, 厚度變異: >> 0, 訂單正面顏色(五碼): >> SBG47, 正面漆膜厚: >> 25, 正面漆塗漆型式幾塗幾烤: >> 2, 修邊碼: >> Y, 重量碼: >> AW, 鋼捲捲向: >> O, 鍍層碼: >> AZ50, | F:保證1/2 ASTM 厚度公差
PPGL | 2501EFE065/002 |  | 1. 製造標準為MS、ASTM或銷新加坡之訂單，若無技術指定優先用料，請優先使用國內料，勿使用ANFEN (OFP00406)-{.不符.} | 1. 製造標準為MS、ASTM或銷新加坡之訂單，若無技術指定優先用料，請優先使用國內料，勿使用ANFEN (OFP00406)-{.不符.} 2. 【提醒】！本單為直立式包裝，嚴禁鍍鋅或烤漆後以STAGGER捲取 (OFP00451)-{.不符.} 3. ※超耐候一系列用途要確認是否有英制公差需求，有英制公差需求時選配碼用ON027※ (OFP00680)-{.不符.} 4. 此經銷商有簽訂1/2厚度公差保證(無厚度變異),請調整冷軋與鍍鋅厚度公差管制範圍. 保證 ASTM 厚度公差 (OFP00180)-{.不符.} | 訂單:2501EFE065/002 CPL <生產備註> 事項如下 . 除HGI/ HGL 訂單邊緣不噴油. 其餘皆側緣噴油 (RMK00285) | 訂單:2501EFE065/002 CR1 <生產備註> 事項如下 . 此經銷商保證平均厚度在1/2厚度公差內，厚度量測NG時，如單位長度符合範圍，請放行 (RMK00402) . 此客戶保證平均厚度在1/2厚度公差內，厚度量測NG時，如單位長度符合範圍，請放行 (RMK00409) | 訂單:2501EFE065/002 CR2 <生產備註> 事項如下 . 此經銷商保證平均厚度在1/2厚度公差內，厚度量測NG時，如單位長度符合範圍，請放行 (RMK00402) . 此客戶保證平均厚度在1/2厚度公差內，厚度量測NG時，如單位長度符合範圍，請放行 (RMK00409) | 訂單:2501EFE065/002 CG1 <生產備註> 事項如下 . 鍍鋅表面不可有鋅痕、壓痕、凹陷、及刮傷 、應變痕等。 (RMK00054) . 此經銷商保證平均厚度在1/2厚度公差內，厚度量測NG時，如單位長度符合範圍，請放行 (RMK00402) . 此客戶保證平均厚度在1/2厚度公差內，厚度量測NG時，如單位長度符合範圍，請放行 (RMK00409) . 鍍層 AZ150 (含) 以上 , 鋅花等級 C~E 目標D，避免鋅花晶界明顯後續造成烤漆點狀未塗漆。 (RMK00565) | 訂單:2501EFE065/002 CG2 <生產備註> 事項如下 . 鍍鋅表面不可有鋅痕、壓痕、凹陷、及刮傷 、應變痕等。 (RMK00054) . 此經銷商保證平均厚度在1/2厚度公差內，厚度量測NG時，如單位長度符合範圍，請放行 (RMK00402) . 此客戶保證平均厚度在1/2厚度公差內，厚度量測NG時，如單位長度符合範圍，請放行 (RMK00409) . 鍍層 AZ150 (含) 以上 , 鋅花等級 C~E 目標D，避免鋅花晶界明顯後續造成烤漆點狀未塗漆。 (RMK00565) | 訂單:2501EFE065/002 CC1 <生產備註> 事項如下 . 正面面漆(20U)及正面總膜厚(25U)要求管制90%以上之膜厚,未達標準降級. (RMK00054) . 若背面面漆(20U)及背面總膜厚(25U)時要求管制90%以上之膜厚,未達標準降級 (RMK00054) . 面漆=18U(90%)~請購基準22U(110%),標準板總膜厚=5+20U(100%面漆). (RMK00054) . 30CM*全寬*留1塊給LAB及1塊給塗料商, (RMK00054) . 此經銷商保證平均厚度在1/2厚度公差內，厚度量測NG時，如單位長度符合範圍，請放行 (RMK00402) . 此客戶保證平均厚度在1/2厚度公差內，厚度量測NG時，如單位長度符合範圍，請放行 (RMK00409) . 【捲取】注意！本單為直立式包裝。禁用STAGGER捲取送包裝！送RCL重處理例外。 (RMK00512) | 訂單:2501EFE065/002 CC2 <生產備註> 事項如下 . 正面面漆(20U)及正面總膜厚(25U)要求管制90%以上之膜厚,未達標準降級. (RMK00054) . 若背面面漆(20U)及背面總膜厚(25U)時要求管制90%以上之膜厚,未達標準降級 (RMK00054) . 面漆=18U(90%)~請購基準22U(110%),標準板總膜厚=5+20U(100%面漆). (RMK00054) . 30CM*全寬*留1塊給LAB及1塊給塗料商, (RMK00054) . 此經銷商保證平均厚度在1/2厚度公差內，厚度量測NG時，如單位長度符合範圍，請放行 (RMK00402) . 此客戶保證平均厚度在1/2厚度公差內，厚度量測NG時，如單位長度符合範圍，請放行 (RMK00409) . 【捲取】注意！本單為直立式包裝。禁用STAGGER捲取送包裝！送RCL重處理例外。 (RMK00512) | 訂單:2501EFE065/002 RCL <生產備註> 事項如下 . 【捲取】注意！本單為直立式包裝。禁用STAGGER捲取送包裝！送RCL重處理例外。 (RMK00512) | 訂單:2501EFE065/002 CCPK 無 <生產備註> 事項 | 訂單:2501EFE065/002 CGQC <品檢備註> 事項如下 . 鍍層 AZ150 (含) 以上 , 鋅花等級 C~E 目標D，避免鋅花晶界明顯後續造成烤漆點狀未塗漆。 (RMK00565) | 訂單:2501EFE065/002 CCQC <品檢備註> 事項如下 . 【捲取】注意！本單為直立式包裝。禁用STAGGER捲取送包裝！送RCL重處理例外。 (RMK00512) | 訂單:2501EFE065/002 TOL 無 <生產備註> 事項 |  | 訂單 2501EFE065/002 修改記錄如下: 20250207 14:35:22 (24021) 退火碼: >> H2, 用途碼: >> COG003, 背面標示: >> S000, 訂單背面顏色(五碼): >> BW4CY, 背面漆膜厚: >> 12.5, 背面漆塗漆型式幾塗幾烤: >> 2, 鉻酸鹽: >> Z, 訂單厚度: >> 0.019, 訂單重: >> 20, 重量容許率(下限): >> 10, 重量容許率(上限): >> 10, 訂單寬度: >> 43, 鍍製方式: >> AC, 鋼捲內徑: >> 508, 鋼捲下限重: >> 2.73, 鋼捲上限重: >> 4.53, 壓花條件碼: >> -, 表面花紋: >> R, 綠色識別碼: >> -, 印刷輥號: >> -, 產品代碼: >> PPGL, 皮膜碼: >> -, 單位別: >> I, 油品種類: >> Z, 塗油量: >> Z, 包裝代碼: >> E0 , 保護膜碼: >> -, 客戶試片取樣型式: >> -, 調質碼: >> S, 套筒碼: >> P , 規格: >> A792SSGR80, 製造標準: >> ASTM, 表面處理劑種類: >> Z, 表面處理劑塗佈量: >> Z, 伸長率測試: >> N, 硬度測試碼: >> N, 抗拉強度測試: >> N, 降伏強度測試: >> N, 厚度變異: >> 0, 訂單正面顏色(五碼): >> SCS49, 正面漆膜厚: >> 25, 正面漆塗漆型式幾塗幾烤: >> 2, 修邊碼: >> Y, 重量碼: >> AW, 鋼捲捲向: >> O, 鍍層碼: >> AZ50, | F:保證1/2 ASTM 厚度公差
PPGL | 2502AIX001/001 |  | 1. 製造標準為MS、ASTM或銷新加坡之訂單，若無技術指定優先用料，請優先使用國內料，勿使用ANFEN (OFP00406)-{.不符.} | 1. 製造標準為MS、ASTM或銷新加坡之訂單，若無技術指定優先用料，請優先使用國內料，勿使用ANFEN (OFP00406)-{.不符.} 2. ※超耐候一系列用途要確認是否有英制公差需求，有英制公差需求時選配碼用ON027※ (OFP00680)-{.不符.} 3. 此經銷商有簽訂1/2厚度公差保證(無厚度變異),請調整冷軋與鍍鋅厚度公差管制範圍. 保證 ASTM 厚度公差 (OFP00180)-{.不符.} | 訂單:2502AIX001/001 CPL <生產備註> 事項如下 . 本單業務：吳佩婷 (RMK-E_CHIN) . ★.這是送外分條訂單，有缺陷要切除時請注意一下，免得重量不足★ (RMK-E_CHIN) . 分條訂單，超寬可放行。若寬度不足請回饋各線 TED工程師 (RMK-E_CHIN) . 本單為烤漆背面大於等於25μ塗裝，軋延後不允許毛邊，請CPL注意修邊狀況 (RMK00124) . 【邊緣品質】此為烤漆背面25μ訂單，請加強檢視鋼捲：邊緣殘剪、側緣鋅渣或毛邊，因為會導致烤漆背面漆轉印正面 (RMK00126) . 除HGI/ HGL 訂單邊緣不噴油. 其餘皆側緣噴油 (RMK00285) | 訂單:2502AIX001/001 CR1 <生產備註> 事項如下 . 本單業務：吳佩婷 (RMK-E_CHIN) . ★.這是送外分條訂單，有缺陷要切除時請注意一下，免得重量不足★ (RMK-E_CHIN) . 分條訂單，超寬可放行。若寬度不足請回饋各線 TED工程師 (RMK-E_CHIN) . 【邊緣品質】此為烤漆背面25μ訂單，請加強檢視鋼捲：邊緣殘剪、側緣鋅渣或毛邊，因為會導致烤漆背面漆轉印正面 (RMK00126) . 此經銷商保證平均厚度在1/2厚度公差內，厚度量測NG時，如單位長度符合範圍，請放行 (RMK00402) . 此客戶有保證 全板形 急峻度 ≦ 0.7% ( ≦ 12 I-UNIT ) (RMK00583) | 訂單:2502AIX001/001 CR2 <生產備註> 事項如下 . 本單業務：吳佩婷 (RMK-E_CHIN) . ★.這是送外分條訂單，有缺陷要切除時請注意一下，免得重量不足★ (RMK-E_CHIN) . 分條訂單，超寬可放行。若寬度不足請回饋各線 TED工程師 (RMK-E_CHIN) . 【邊緣品質】此為烤漆背面25μ訂單，請加強檢視鋼捲：邊緣殘剪、側緣鋅渣或毛邊，因為會導致烤漆背面漆轉印正面 (RMK00126) . 此經銷商保證平均厚度在1/2厚度公差內，厚度量測NG時，如單位長度符合範圍，請放行 (RMK00402) . 此客戶有保證 全板形 急峻度 ≦ 0.7% ( ≦ 12 I-UNIT ) (RMK00583) | 訂單:2502AIX001/001 CG1 <生產備註> 事項如下 . 本單業務：吳佩婷 (RMK-E_CHIN) . ★.這是送外分條訂單，有缺陷要切除時請注意一下，免得重量不足★ (RMK-E_CHIN) . ★本單烤漆最終分切目標區間可為：3~4.2 , 6~8.4 , 9~12.6 噸★ (RMK-E_CHIN) . 分條訂單，超寬可放行。若寬度不足請回饋各線 TED工程師 (RMK-E_CHIN) . 鍍鋅表面不可有鋅痕、壓痕、凹陷、及刮傷 、應變痕等。 (RMK00054) . 【邊緣品質】此為烤漆背面25μ訂單，請加強檢視鋼捲：邊緣殘剪、側緣鋅渣或毛邊，因為會導致烤漆背面漆轉印正面 (RMK00126) . 本單於烤漆正背面都塗裝正面漆，因此鍍鋅請管制背面表面品質比照正面 (RMK00363) . 此經銷商保證平均厚度在1/2厚度公差內，厚度量測NG時，如單位長度符合範圍，請放行 (RMK00402) . 此客戶有保證 全板形 急峻度 ≦ 0.7% ( ≦ 12 I-UNIT ) (RMK00583) | 訂單:2502AIX001/001 CG2 <生產備註> 事項如下 . 本單業務：吳佩婷 (RMK-E_CHIN) . ★.這是送外分條訂單，有缺陷要切除時請注意一下，免得重量不足★ (RMK-E_CHIN) . ★本單烤漆最終分切目標區間可為：3~4.2 , 6~8.4 , 9~12.6 噸★ (RMK-E_CHIN) . 分條訂單，超寬可放行。若寬度不足請回饋各線 TED工程師 (RMK-E_CHIN) . 鍍鋅表面不可有鋅痕、壓痕、凹陷、及刮傷 、應變痕等。 (RMK00054) . 【邊緣品質】此為烤漆背面25μ訂單，請加強檢視鋼捲：邊緣殘剪、側緣鋅渣或毛邊，因為會導致烤漆背面漆轉印正面 (RMK00126) . 本單於烤漆正背面都塗裝正面漆，因此鍍鋅請管制背面表面品質比照正面 (RMK00363) . 此經銷商保證平均厚度在1/2厚度公差內，厚度量測NG時，如單位長度符合範圍，請放行 (RMK00402) . 此客戶有保證 全板形 急峻度 ≦ 0.7% ( ≦ 12 I-UNIT ) (RMK00583) | 訂單:2502AIX001/001 CC1 <生產備註> 事項如下 . 本單業務：吳佩婷 (RMK-E_CHIN) . 烤漆出口請盡量朝分切限重上限分切（以減少包裝數） (RMK-E_CHIN) . ★.這是送外分條訂單，有缺陷要切除時請注意一下，免得重量不足★ (RMK-E_CHIN) . ★本單烤漆最終分切目標區間可為：3~4.2 , 6~8.4 , 9~12.6 噸★ (RMK-E_CHIN) . 分條訂單，超寬可放行。若寬度不足請回饋各線 TED工程師 (RMK-E_CHIN) . 最終製程的下製程 = "TOL" (RMK-E_CHIN) . 烤漆代工分條之內部訂單 2502AIX001/001 (外部訂單 : 2503EOE001/001) (RMK-E_CHIN) . 正面面漆(20U)及正面總膜厚(25U)要求管制90%以上之膜厚,未達標準降級. (RMK00054) . 若背面面漆(20U)及背面總膜厚(25U)時要求管制90%以上之膜厚,未達標準降級 (RMK00054) . 面漆=18U(90%)~請購基準22U(110%),標準板總膜厚=5+20U(100%面漆). (RMK00054) . 30CM*全寬*留1塊給LAB及1塊給塗料商, (RMK00054) . 【邊緣品質】此為烤漆背面25μ訂單，請加強檢視鋼捲：邊緣殘剪、側緣鋅渣或毛邊，因為會導致烤漆背面漆轉印正面 (RMK00126) . 【色差】1.1.此客戶對面漆(非B開頭之色碼)目視色差要求較高,請依限度樣本進行目視色差管制★--->發生過訴賠 (RMK00248) . 【色差】1.2.若針對特殊顏色需特別管理時，請品檢忽略1.1.的規定以特別規定為主 (RMK00248) . 此經銷商保證平均厚度在1/2厚度公差內，厚度量測NG時，如單位長度符合範圍，請放行 (RMK00402) . 此客戶有保證 全板形 急峻度 ≦ 0.7% ( ≦ 12 I-UNIT ) (RMK00583) . 【水痕】因TOP 為YCP 近似深黑色水痕可能嚴重，因此指定CC1生產注意W/Q 使用純水與水量控制 (RMK00588) | 訂單:2502AIX001/001 CC2 <生產備註> 事項如下 . 本單業務：吳佩婷 (RMK-E_CHIN) . 烤漆出口請盡量朝分切限重上限分切（以減少包裝數） (RMK-E_CHIN) . ★.這是送外分條訂單，有缺陷要切除時請注意一下，免得重量不足★ (RMK-E_CHIN) . ★本單烤漆最終分切目標區間可為：3~4.2 , 6~8.4 , 9~12.6 噸★ (RMK-E_CHIN) . 分條訂單，超寬可放行。若寬度不足請回饋各線 TED工程師 (RMK-E_CHIN) . 最終製程的下製程 = "TOL" (RMK-E_CHIN) . 烤漆代工分條之內部訂單 2502AIX001/001 (外部訂單 : 2503EOE001/001) (RMK-E_CHIN) . 正面面漆(20U)及正面總膜厚(25U)要求管制90%以上之膜厚,未達標準降級. (RMK00054) . 若背面面漆(20U)及背面總膜厚(25U)時要求管制90%以上之膜厚,未達標準降級 (RMK00054) . 面漆=18U(90%)~請購基準22U(110%),標準板總膜厚=5+20U(100%面漆). (RMK00054) . 30CM*全寬*留1塊給LAB及1塊給塗料商, (RMK00054) . 【邊緣品質】此為烤漆背面25μ訂單，請加強檢視鋼捲：邊緣殘剪、側緣鋅渣或毛邊，因為會導致烤漆背面漆轉印正面 (RMK00126) . 【色差】1.1.此客戶對面漆(非B開頭之色碼)目視色差要求較高,請依限度樣本進行目視色差管制★--->發生過訴賠 (RMK00248) . 【色差】1.2.若針對特殊顏色需特別管理時，請品檢忽略1.1.的規定以特別規定為主 (RMK00248) . 此經銷商保證平均厚度在1/2厚度公差內，厚度量測NG時，如單位長度符合範圍，請放行 (RMK00402) . 此客戶有保證 全板形 急峻度 ≦ 0.7% ( ≦ 12 I-UNIT ) (RMK00583) . 【水痕】因TOP 為YCP 近似深黑色水痕可能嚴重，因此指定CC1生產注意W/Q 使用純水與水量控制 (RMK00588) | 訂單:2502AIX001/001 RCL <生產備註> 事項如下 . 本單業務：吳佩婷 (RMK-E_CHIN) . ★.這是送外分條訂單，有缺陷要切除時請注意一下，免得重量不足★ (RMK-E_CHIN) | 訂單:2502AIX001/001 CCPK 無 <生產備註> 事項 | 訂單:2502AIX001/001 CGQC <品檢備註> 事項如下 . 本單業務：吳佩婷 (RMK-E_CHIN) . ★.這是送外分條訂單，有缺陷要切除時請注意一下，免得重量不足★ (RMK-E_CHIN) . ★本單烤漆最終分切目標區間可為：3~4.2 , 6~8.4 , 9~12.6 噸★ (RMK-E_CHIN) . 分條訂單，超寬可放行。若寬度不足請回饋各線 TED工程師 (RMK-E_CHIN) . 【邊緣品質】此為烤漆背面25μ訂單，請加強檢視鋼捲：邊緣殘剪、側緣鋅渣或毛邊，因為會導致烤漆背面漆轉印正面 (RMK00126) . 本單於烤漆正背面都塗裝正面漆，因此鍍鋅請管制背面表面品質比照正面 (RMK00363) | 訂單:2502AIX001/001 CCQC <品檢備註> 事項如下 . 本單業務：吳佩婷 (RMK-E_CHIN) . 烤漆出口請盡量朝分切限重上限分切（以減少包裝數） (RMK-E_CHIN) . ★.這是送外分條訂單，有缺陷要切除時請注意一下，免得重量不足★ (RMK-E_CHIN) . ★本單烤漆最終分切目標區間可為：3~4.2 , 6~8.4 , 9~12.6 噸★ (RMK-E_CHIN) . 分條訂單，超寬可放行。若寬度不足請回饋各線 TED工程師 (RMK-E_CHIN) . 【邊緣品質】此為烤漆背面25μ訂單，請加強檢視鋼捲：邊緣殘剪、側緣鋅渣或毛邊，因為會導致烤漆背面漆轉印正面 (RMK00126) . 【色差】1.1.此客戶對面漆(非B開頭之色碼)目視色差要求較高,請依限度樣本進行目視色差管制★--->發生過訴賠 (RMK00248) . 【色差】1.2.若針對特殊顏色需特別管理時，請品檢忽略1.1.的規定以特別規定為主 (RMK00248) . 【水痕】因TOP 為YCP 近似深黑色水痕可能嚴重，因此指定CC1生產注意W/Q 使用純水與水量控制 (RMK00588) | 訂單:2502AIX001/001 TOL <生產備註> 事項如下 . 最終製程的下製程 = "TOL" (RMK-E_CHIN) . 烤漆代工分條之內部訂單 2502AIX001/001 (外部訂單 : 2503EOE001/001) (RMK-E_CHIN) | 烤漆代工分條之內部訂單 2502AIX001/001 (外部訂單 : 2503EOE001/001)^^/CC1/CC2/TOL/^^ <<.E_CHIN 2025/02/05 07:47.>> 最終製程的下製程 = "TOL"^^/CC1/CC2/TOL/^^ <<.E_CHIN 2025/02/05 07:47.>> 分條訂單，超寬可放行。若寬度不足請回饋各線 TED工程師^^/CPL/CR1/CR2/CG1/CG2/CC1/CC2/CGQC/CCQC/^^ <<.E_CHIN 2025/02/05 07:47.>> ★本單烤漆最終分切目標區間可為：3~4.2 , 6~8.4 , 9~12.6 噸★^^/CG1/CG2/CC1/CC2/CGQC/CCQC/^^ <<.E_CHIN 2025/02/05 07:47.>> ★.這是送外分條訂單，有缺陷要切除時請注意一下，免得重量不足★^^/CPL/CR1/CR2/CG1/CG2/CC1/CC2/CGQC/CCQC/RCL/^^ <<.E_CHIN 2025/02/05 07:48.>> 烤漆出口請盡量朝分切限重上限分切（以減少包裝數）^^/CC1/CC2/CCQC/^^ <<.E_CHIN 2025/02/05 07:48.>> 本單業務：吳佩婷^^/CPL/CR1/CR2/CG1/CG2/CC1/CC2/CGQC/CCQC/RCL/^^ <<.E_CHIN 2025/02/05 07:48.>> | 訂單 2502AIX001/001 修改記錄如下: 20250204 15:04:58 (94057) 退火碼: >> S1, 用途碼: >> COG007, 背面標示: >> S000, 訂單背面顏色(五碼): >> SBH78, 背面漆膜厚: >> 25, 背面漆塗漆型式幾塗幾烤: >> 2, 鉻酸鹽: >> Z, 訂單厚度: >> 0.02, 訂單重: >> 40, 重量容許率(下限): >> 10, 重量容許率(上限): >> 10, 訂單寬度: >> 48.228, 鍍製方式: >> AC, 鋼捲內徑: >> 508, 鋼捲下限重: >> 6, 鋼捲上限重: >> 8.4, 壓花條件碼: >> -, 表面花紋: >> R, 綠色識別碼: >> -, 印刷輥號: >> -, 產品代碼: >> PPGL, 皮膜碼: >> -, 單位別: >> I, 油品種類: >> Z, 塗油量: >> Z, 包裝代碼: >> D9 , 保護膜碼: >> -, 客戶試片取樣數量: >> 0, 客戶試片取樣型式: >> -, 調質碼: >> S, 套筒碼: >> P , 規格: >> A792SSGR33, 製造標準: >> ASTM, 表面處理劑種類: >> Z, 表面處理劑塗佈量: >> Z, 伸長率測試: >> N, 硬度測試碼: >> N, 抗拉強度測試: >> N, 降伏強度測試: >> N, 厚度變異: >> 0, 訂單正面顏色(五碼): >> SYT9P, 正面漆膜厚: >> 25, 正面漆塗漆型式幾塗幾烤: >> 2, 修邊碼: >> Y, 重量碼: >> AW, 鋼捲捲向: >> O, 鍍層碼: >> AZ50, | F:保證1/2 ASTM 厚度公差
PPGI | 2502DCD001/001 | 1. 警語：確認背面光澤若≧70，且CR≦0.38MM之訂單強制使用鋼套筒"S" (OFP00365)-{.不符.} 2. 避免客戶下單用途別與色碼不符 (用途碼:COA034, 正面色碼:1G0612 不符)(OFP00029)-{.不符.} |  | 1. 永泰PPGI國內大宗浪板確認MOVEX鍍鋅後厚度公差AC+-0.1，BC+-0.08 (OFP00223)-{.不符.} 2. 訂單若有厚度變異，冷軋厚度公差比照烤漆計算公式 , 但最小為 1/2 公差做設定 (OFP00254)-{.不符.} 3. 警語：確認背面光澤若≧70，且CR≦0.38MM之訂單強制使用鋼套筒"S" (OFP00365)-{.不符.} 4. 高光新增備註（適用非直立式包裝）：請出口每顆鋼捲貼紅色 " 禁止疊放 " 貼紙，如果有套桶S最多2層 (OFP00366)-{.不符.} 5. "偏薄要求訂單" 鍍後厚度減 鍍後厚度下限需大於 0.02 MM,以免發生厚度不足狀況 (OFP00369)-{.不符.} | 訂單:2502DCD001/001 CPL <生產備註> 事項如下 . 除HGI/ HGL 訂單邊緣不噴油. 其餘皆側緣噴油 (RMK00285) | 訂單:2502DCD001/001 CR1 <生產備註> 事項如下 . 1.PPGI 用途 大宗浪板 (國內) COA034為偏薄設定,由冷軋厚度設定確認 (RMK00213) . 1.1.訂單 AC 鍍鋅厚度公差管制0.52mm ± 0.10 (冷軋厚度設定 0.457mm) (RMK00213) . 1.2.訂單 AC 鍍鋅厚度公差管制0.42mm ± 0.10 (冷軋厚度設定 0.359mm) (RMK00213) . 1.3.訂單 BC 鍍鋅厚度公差管制0.326mm ± 0.08 (冷軋厚度設定 0.305mm) (RMK00213) . 每組工輥生產之第一顆鋼捲, 檢查振動輥痕或砂輪痕 (RMK00307) | 訂單:2502DCD001/001 CR2 <生產備註> 事項如下 . 1.PPGI 用途 大宗浪板 (國內) COA034為偏薄設定,由冷軋厚度設定確認 (RMK00213) . 1.1.訂單 AC 鍍鋅厚度公差管制0.52mm ± 0.10 (冷軋厚度設定 0.457mm) (RMK00213) . 1.2.訂單 AC 鍍鋅厚度公差管制0.42mm ± 0.10 (冷軋厚度設定 0.359mm) (RMK00213) . 1.3.訂單 BC 鍍鋅厚度公差管制0.326mm ± 0.08 (冷軋厚度設定 0.305mm) (RMK00213) . 每組工輥生產之第一顆鋼捲, 檢查振動輥痕或砂輪痕 (RMK00307) | 訂單:2502DCD001/001 CG1 <生產備註> 事項如下 . 1.PPGI 用途 大宗浪板 (國內) COA034為偏薄設定,由冷軋厚度設定確認 (RMK00213) . 1.1.訂單 AC 鍍鋅厚度公差管制0.52mm ± 0.10 (冷軋厚度設定 0.457mm) (RMK00213) . 1.2.訂單 AC 鍍鋅厚度公差管制0.42mm ± 0.10 (冷軋厚度設定 0.359mm) (RMK00213) . 1.3.訂單 BC 鍍鋅厚度公差管制0.326mm ± 0.08 (冷軋厚度設定 0.305mm) (RMK00213) . 1.4.注意SKP+T/L伸長率請控制=1.0~1.5%！因此單已經偏薄設定。但若板形問題需加大伸長率，可繼續生產事後再請回報TED (RMK00213) | 訂單:2502DCD001/001 CG2 <生產備註> 事項如下 . 1.PPGI 用途 大宗浪板 (國內) COA034為偏薄設定,由冷軋厚度設定確認 (RMK00213) . 1.1.訂單 AC 鍍鋅厚度公差管制0.52mm ± 0.10 (冷軋厚度設定 0.457mm) (RMK00213) . 1.2.訂單 AC 鍍鋅厚度公差管制0.42mm ± 0.10 (冷軋厚度設定 0.359mm) (RMK00213) . 1.3.訂單 BC 鍍鋅厚度公差管制0.326mm ± 0.08 (冷軋厚度設定 0.305mm) (RMK00213) . 1.4.注意SKP+T/L伸長率請控制=1.0~1.5%！因此單已經偏薄設定。但若板形問題需加大伸長率，可繼續生產事後再請回報TED (RMK00213) | 訂單:2502DCD001/001 CC1 <生產備註> 事項如下 . 【疊放】每顆鋼捲貼紅色 " 禁止疊放 " 貼紙，如果有套桶S最多2層 (RMK-E_CHIN) . 此色為高光澤主操請注意捲起張力的提高查表 (RMK00122) . 1.PPGI 用途 大宗浪板 (國內) COA034為偏薄設定,由冷軋厚度設定確認 (RMK00213) . 1.1.訂單 AC 鍍鋅厚度公差管制0.52mm ± 0.10 (冷軋厚度設定 0.457mm) (RMK00213) . 1.2.訂單 AC 鍍鋅厚度公差管制0.42mm ± 0.10 (冷軋厚度設定 0.359mm) (RMK00213) . 1.3.訂單 BC 鍍鋅厚度公差管制0.326mm ± 0.08 (冷軋厚度設定 0.305mm) (RMK00213) | 訂單:2502DCD001/001 CC2 <生產備註> 事項如下 . 【疊放】每顆鋼捲貼紅色 " 禁止疊放 " 貼紙，如果有套桶S最多2層 (RMK-E_CHIN) . 此色為高光澤主操請注意捲起張力的提高查表 (RMK00122) . 20120627晨會決議 CC2生產 PPGI 時請使用表調 (RMK00191) . 1.PPGI 用途 大宗浪板 (國內) COA034為偏薄設定,由冷軋厚度設定確認 (RMK00213) . 1.1.訂單 AC 鍍鋅厚度公差管制0.52mm ± 0.10 (冷軋厚度設定 0.457mm) (RMK00213) . 1.2.訂單 AC 鍍鋅厚度公差管制0.42mm ± 0.10 (冷軋厚度設定 0.359mm) (RMK00213) . 1.3.訂單 BC 鍍鋅厚度公差管制0.326mm ± 0.08 (冷軋厚度設定 0.305mm) (RMK00213) | 訂單:2502DCD001/001 RCL 無 <生產備註> 事項 | 訂單:2502DCD001/001 CCPK 無 <生產備註> 事項 | 訂單:2502DCD001/001 CGQC 無 <品檢備註> 事項 | 訂單:2502DCD001/001 CCQC <品檢備註> 事項如下 . 【疊放】每顆鋼捲貼紅色 " 禁止疊放 " 貼紙，如果有套桶S最多2層 (RMK-E_CHIN) | 訂單:2502DCD001/001 TOL 無 <生產備註> 事項 | 【疊放】每顆鋼捲貼紅色 " 禁止疊放 " 貼紙，如果有套桶S最多2層^^/CC1/CC2/CCQC/MKT/ <<.E_CHIN 2025/02/03 14:50.>> | 訂單 2502DCD001/001 修改記錄如下: 20250124 09:39:49 (24025) 退火碼: >> S1, 用途碼: >> COA034, 背面標示: >> C062, 訂單背面顏色(五碼): >> BW741, 背面漆膜厚: >> NOM, 背面漆塗漆型式幾塗幾烤: >> 1, 鉻酸鹽: >> Z, 訂單厚度: >> 0.42, 訂單重: >> 5, 重量容許率(下限): >> 10, 重量容許率(上限): >> 10, 訂單寬度: >> 914, 鍍製方式: >> AC, 鋼捲內徑: >> 508, 鋼捲下限重: >> 3, 鋼捲上限重: >> 5, 壓花條件碼: >> -, 表面花紋: >> Z, GL鋅花要求下限: >> -, GL鋅花要求上限: >> -, 綠色識別碼: >> -, 印刷輥號: >> -, 產品代碼: >> PPGI, 皮膜碼: >> -, 單位別: >> M, 油品種類: >> Z, 塗油量: >> Z, 包裝代碼: >> D4 , 保護膜碼: >> -, 客戶試片取樣型式: >> -, 調質碼: >> S, 套筒碼: >> N , 規格: >> CGCC-10, 製造標準: >> SYSCO, 表面處理劑種類: >> Z, 表面處理劑塗佈量: >> Z, 伸長率測試: >> N, 硬度測試碼: >> N, 抗拉強度測試: >> N, 降伏強度測試: >> N, 厚度變異: >> -11.6, 訂單正面顏色(五碼): >> 1G061, 正面漆膜厚: >> NOM, 正面漆塗漆型式幾塗幾烤: >> 2, 修邊碼: >> Y, 重量碼: >> AW, 鋼捲捲向: >> I, 鍍層碼: >> Z12, | H:厚度偏薄
PPGL | 2502DCD002/001 |  | 1. 部分大陸料含B元素超過CNS規範管制，故請原料CNS規範之訂單不要配大陸料 (OFP00684)-{.不符.} | 1. 訂單若有厚度變異，冷軋厚度公差比照烤漆計算公式 , 但最小為 1/2 公差做設定 (OFP00254)-{.不符.} 2. "偏薄要求訂單" 鍍後厚度減 鍍後厚度下限需大於 0.02 MM,以免發生厚度不足狀況 (OFP00369)-{.不符.} 3. 部分大陸料含B元素超過CNS規範管制，故請原料CNS規範之訂單不要配大陸料 (OFP00684)-{.不符.} | 訂單:2502DCD002/001 CPL <生產備註> 事項如下 . 除HGI/ HGL 訂單邊緣不噴油. 其餘皆側緣噴油 (RMK00285) | 訂單:2502DCD002/001 CR1 <生產備註> 事項如下 . 完軋寬度超出管制值上限≦2mm時,冷軋繼續生產並填寫品質異常通報單給鍍鋅線,以便調整張力與板溫 (RMK00278) | 訂單:2502DCD002/001 CR2 <生產備註> 事項如下 . 完軋寬度超出管制值上限≦2mm時,冷軋繼續生產並填寫品質異常通報單給鍍鋅線,以便調整張力與板溫 (RMK00278) | 訂單:2502DCD002/001 CG1 <生產備註> 事項如下 . 平板類,鍍鋅生產時SKIN PASS & T/L 請依據鍍鋅標準規定生產 (RMK00100) . 鍍鋅表面不可有鋅痕、壓痕、凹陷、及刮傷 、應變痕等。 (RMK00100) . 出口鋼捲盤捲後目視不允許有鼓起. (RMK00100) | 訂單:2502DCD002/001 CG2 <生產備註> 事項如下 . 平板類,鍍鋅生產時SKIN PASS & T/L 請依據鍍鋅標準規定生產 (RMK00100) . 鍍鋅表面不可有鋅痕、壓痕、凹陷、及刮傷 、應變痕等。 (RMK00100) . 出口鋼捲盤捲後目視不允許有鼓起. (RMK00100) | 訂單:2502DCD002/001 CC1 <生產備註> 事項如下 . ★品檢注意！JIS&CNS 訂單必須每滿50噸一定要再做一次TEST (RMK00259) | 訂單:2502DCD002/001 CC2 <生產備註> 事項如下 . ★品檢注意！JIS&CNS 訂單必須每滿50噸一定要再做一次TEST (RMK00259) | 訂單:2502DCD002/001 RCL 無 <生產備註> 事項 | 訂單:2502DCD002/001 CCPK 無 <生產備註> 事項 | 訂單:2502DCD002/001 CGQC 無 <品檢備註> 事項 | 訂單:2502DCD002/001 CCQC <品檢備註> 事項如下 . ★品檢注意！JIS&CNS 訂單必須每滿50噸一定要再做一次TEST (RMK00259) | 訂單:2502DCD002/001 TOL 無 <生產備註> 事項 |  | 訂單 2502DCD002/001 修改記錄如下: 20250203 13:54:27 (24025) 退火碼: >> S1, 用途碼: >> CIA008, 背面標示: >> C814, 訂單背面顏色(五碼): >> BW73Y, 背面漆膜厚: >> 12.5, 背面漆塗漆型式幾塗幾烤: >> 2, 鉻酸鹽: >> Z, 訂單厚度: >> 0.52, 訂單重: >> 60, 重量容許率(下限): >> 10, 重量容許率(上限): >> 10, 訂單寬度: >> 914, 鍍製方式: >> AC, 鋼捲內徑: >> 508, 鋼捲下限重: >> 4, 鋼捲上限重: >> 5, 壓花條件碼: >> -, 表面花紋: >> R, 綠色識別碼: >> -, 印刷輥號: >> -, 產品代碼: >> PPGL, 皮膜碼: >> -, 單位別: >> M, 油品種類: >> Z, 塗油量: >> Z, 包裝代碼: >> D2 , 保護膜碼: >> -, 客戶試片取樣型式: >> -, 調質碼: >> S, 套筒碼: >> R , 規格: >> CGLC400-20, 製造標準: >> CNS, 表面處理劑種類: >> Z, 表面處理劑塗佈量: >> Z, 伸長率測試: >> N, 硬度測試碼: >> N, 抗拉強度測試: >> N, 降伏強度測試: >> N, 厚度變異: >> -1.4, 訂單正面顏色(五碼): >> SY356, 正面漆膜厚: >> 25, 正面漆塗漆型式幾塗幾烤: >> 2, 修邊碼: >> Y, 重量碼: >> AW, 鋼捲捲向: >> I, 鍍層碼: >> AZ150, 20250204 08:58:44 (23003) 鋼捲下限重: 4 >> 3, 20250213 17:42:54 (23003) 訂單重: 60 >> 30, | H:厚度偏薄
PPGL | 2502DCD002/002 |  | 1. 部分大陸料含B元素超過CNS規範管制，故請原料CNS規範之訂單不要配大陸料 (OFP00684)-{.不符.} | 1. 訂單若有厚度變異，冷軋厚度公差比照烤漆計算公式 , 但最小為 1/2 公差做設定 (OFP00254)-{.不符.} 2. "偏薄要求訂單" 鍍後厚度減 鍍後厚度下限需大於 0.02 MM,以免發生厚度不足狀況 (OFP00369)-{.不符.} 3. 部分大陸料含B元素超過CNS規範管制，故請原料CNS規範之訂單不要配大陸料 (OFP00684)-{.不符.} | 訂單:2502DCD002/002 CPL <生產備註> 事項如下 . 除HGI/ HGL 訂單邊緣不噴油. 其餘皆側緣噴油 (RMK00285) | 訂單:2502DCD002/002 CR1 <生產備註> 事項如下 . 完軋寬度超出管制值上限≦2mm時,冷軋繼續生產並填寫品質異常通報單給鍍鋅線,以便調整張力與板溫 (RMK00278) | 訂單:2502DCD002/002 CR2 <生產備註> 事項如下 . 完軋寬度超出管制值上限≦2mm時,冷軋繼續生產並填寫品質異常通報單給鍍鋅線,以便調整張力與板溫 (RMK00278) | 訂單:2502DCD002/002 CG1 <生產備註> 事項如下 . 平板類,鍍鋅生產時SKIN PASS & T/L 請依據鍍鋅標準規定生產 (RMK00100) . 鍍鋅表面不可有鋅痕、壓痕、凹陷、及刮傷 、應變痕等。 (RMK00100) . 出口鋼捲盤捲後目視不允許有鼓起. (RMK00100) | 訂單:2502DCD002/002 CG2 <生產備註> 事項如下 . 平板類,鍍鋅生產時SKIN PASS & T/L 請依據鍍鋅標準規定生產 (RMK00100) . 鍍鋅表面不可有鋅痕、壓痕、凹陷、及刮傷 、應變痕等。 (RMK00100) . 出口鋼捲盤捲後目視不允許有鼓起. (RMK00100) | 訂單:2502DCD002/002 CC1 <生產備註> 事項如下 . ★品檢注意！JIS&CNS 訂單必須每滿50噸一定要再做一次TEST (RMK00259) | 訂單:2502DCD002/002 CC2 <生產備註> 事項如下 . ★品檢注意！JIS&CNS 訂單必須每滿50噸一定要再做一次TEST (RMK00259) | 訂單:2502DCD002/002 RCL 無 <生產備註> 事項 | 訂單:2502DCD002/002 CCPK 無 <生產備註> 事項 | 訂單:2502DCD002/002 CGQC 無 <品檢備註> 事項 | 訂單:2502DCD002/002 CCQC <品檢備註> 事項如下 . ★品檢注意！JIS&CNS 訂單必須每滿50噸一定要再做一次TEST (RMK00259) | 訂單:2502DCD002/002 TOL 無 <生產備註> 事項 |  | 訂單 2502DCD002/002 修改記錄如下: 20250203 13:54:29 (24025) 退火碼: >> S1, 用途碼: >> CIA008, 背面標示: >> C814, 訂單背面顏色(五碼): >> BW73Y, 背面漆膜厚: >> 12.5, 背面漆塗漆型式幾塗幾烤: >> 2, 鉻酸鹽: >> Z, 訂單厚度: >> 0.52, 訂單重: >> 150, 重量容許率(下限): >> 10, 重量容許率(上限): >> 10, 訂單寬度: >> 914, 鍍製方式: >> AC, 鋼捲內徑: >> 508, 鋼捲下限重: >> 4, 鋼捲上限重: >> 5, 壓花條件碼: >> -, 表面花紋: >> R, 綠色識別碼: >> -, 印刷輥號: >> -, 產品代碼: >> PPGL, 皮膜碼: >> -, 單位別: >> M, 油品種類: >> Z, 塗油量: >> Z, 包裝代碼: >> D2 , 保護膜碼: >> -, 客戶試片取樣型式: >> -, 調質碼: >> S, 套筒碼: >> R , 規格: >> CGLC400-20, 製造標準: >> CNS, 表面處理劑種類: >> Z, 表面處理劑塗佈量: >> Z, 伸長率測試: >> N, 硬度測試碼: >> N, 抗拉強度測試: >> N, 降伏強度測試: >> N, 厚度變異: >> -1.4, 訂單正面顏色(五碼): >> SC306, 正面漆膜厚: >> 25, 正面漆塗漆型式幾塗幾烤: >> 2, 修邊碼: >> Y, 重量碼: >> AW, 鋼捲捲向: >> I, 鍍層碼: >> AZ150, 20250204 08:58:47 (23003) 鋼捲下限重: 4 >> 3, 20250213 17:42:57 (23003) 訂單重: 150 >> 120, | H:厚度偏薄
PPGL | 2502DCD002/003 |  | 1. 部分大陸料含B元素超過CNS規範管制，故請原料CNS規範之訂單不要配大陸料 (OFP00684)-{.不符.} | 1. 訂單若有厚度變異，冷軋厚度公差比照烤漆計算公式 , 但最小為 1/2 公差做設定 (OFP00254)-{.不符.} 2. "偏薄要求訂單" 鍍後厚度減 鍍後厚度下限需大於 0.02 MM,以免發生厚度不足狀況 (OFP00369)-{.不符.} 3. 部分大陸料含B元素超過CNS規範管制，故請原料CNS規範之訂單不要配大陸料 (OFP00684)-{.不符.} | 訂單:2502DCD002/003 CPL <生產備註> 事項如下 . 除HGI/ HGL 訂單邊緣不噴油. 其餘皆側緣噴油 (RMK00285) | 訂單:2502DCD002/003 CR1 <生產備註> 事項如下 . 完軋寬度超出管制值上限≦2mm時,冷軋繼續生產並填寫品質異常通報單給鍍鋅線,以便調整張力與板溫 (RMK00278) | 訂單:2502DCD002/003 CR2 <生產備註> 事項如下 . 完軋寬度超出管制值上限≦2mm時,冷軋繼續生產並填寫品質異常通報單給鍍鋅線,以便調整張力與板溫 (RMK00278) | 訂單:2502DCD002/003 CG1 <生產備註> 事項如下 . 平板類,鍍鋅生產時SKIN PASS & T/L 請依據鍍鋅標準規定生產 (RMK00100) . 鍍鋅表面不可有鋅痕、壓痕、凹陷、及刮傷 、應變痕等。 (RMK00100) . 出口鋼捲盤捲後目視不允許有鼓起. (RMK00100) | 訂單:2502DCD002/003 CG2 <生產備註> 事項如下 . 平板類,鍍鋅生產時SKIN PASS & T/L 請依據鍍鋅標準規定生產 (RMK00100) . 鍍鋅表面不可有鋅痕、壓痕、凹陷、及刮傷 、應變痕等。 (RMK00100) . 出口鋼捲盤捲後目視不允許有鼓起. (RMK00100) | 訂單:2502DCD002/003 CC1 <生產備註> 事項如下 . ★品檢注意！JIS&CNS 訂單必須每滿50噸一定要再做一次TEST (RMK00259) . 【抽氣量】白色系在CC1生產時,FINISH抽氣量請設定250,如生產中發生色差b值異常升高,請股長再加大抽氣量因應 (RMK00560) | 訂單:2502DCD002/003 CC2 <生產備註> 事項如下 . ★品檢注意！JIS&CNS 訂單必須每滿50噸一定要再做一次TEST (RMK00259) . 【抽氣量】白色系在CC1生產時,FINISH抽氣量請設定250,如生產中發生色差b值異常升高,請股長再加大抽氣量因應 (RMK00560) | 訂單:2502DCD002/003 RCL 無 <生產備註> 事項 | 訂單:2502DCD002/003 CCPK 無 <生產備註> 事項 | 訂單:2502DCD002/003 CGQC 無 <品檢備註> 事項 | 訂單:2502DCD002/003 CCQC <品檢備註> 事項如下 . ★品檢注意！JIS&CNS 訂單必須每滿50噸一定要再做一次TEST (RMK00259) | 訂單:2502DCD002/003 TOL 無 <生產備註> 事項 |  | 訂單 2502DCD002/003 修改記錄如下: 20250203 13:54:32 (24025) 退火碼: >> S1, 用途碼: >> CIA008, 背面標示: >> C814, 訂單背面顏色(五碼): >> BW73Y, 背面漆膜厚: >> 12.5, 背面漆塗漆型式幾塗幾烤: >> 2, 鉻酸鹽: >> Z, 訂單厚度: >> 0.52, 訂單重: >> 30, 重量容許率(下限): >> 10, 重量容許率(上限): >> 10, 訂單寬度: >> 914, 鍍製方式: >> AC, 鋼捲內徑: >> 508, 鋼捲下限重: >> 3, 鋼捲上限重: >> 5, 壓花條件碼: >> -, 表面花紋: >> R, 綠色識別碼: >> -, 印刷輥號: >> -, 產品代碼: >> PPGL, 皮膜碼: >> -, 單位別: >> M, 油品種類: >> Z, 塗油量: >> Z, 包裝代碼: >> D2 , 保護膜碼: >> -, 客戶試片取樣型式: >> -, 調質碼: >> S, 套筒碼: >> R , 規格: >> CGLC400-20, 製造標準: >> CNS, 表面處理劑種類: >> Z, 表面處理劑塗佈量: >> Z, 伸長率測試: >> N, 硬度測試碼: >> N, 抗拉強度測試: >> N, 降伏強度測試: >> N, 厚度變異: >> -1.4, 訂單正面顏色(五碼): >> SW336, 正面漆膜厚: >> 25, 正面漆塗漆型式幾塗幾烤: >> 2, 修邊碼: >> Y, 重量碼: >> AW, 鋼捲捲向: >> I, 鍍層碼: >> AZ150, | H:厚度偏薄
PPSUS | 2502DCD003/001 |  |  | 1. PPSUS&PPAL 單位長度(M/T)要自己算完後修改 SOP內容。RD洗衣機外殼用可用 -0.04～0 去算 (OFP00649)-{.不符.} | 訂單:2502DCD003/001 CPL 無 <生產備註> 事項 | 訂單:2502DCD003/001 CR1 無 <生產備註> 事項 | 訂單:2502DCD003/001 CR2 無 <生產備註> 事項 | 訂單:2502DCD003/001 CG1 無 <生產備註> 事項 | 訂單:2502DCD003/001 CG2 無 <生產備註> 事項 | 訂單:2502DCD003/001 CC1 <生產備註> 事項如下 . 1.入口板厚以平凸分釐卡量測,其W/D距板邊10mm處量測 (RMK00619) . 2.入口急峻度≦0.7%，毛邊(雙平頭分釐卡)≦30μm(一定要落實記錄，以作為品質追蹤依據) (RMK00619) . 3.出/入口鼓起≦0.5mm超出管制規格請TSD送RCL確認板形 (RMK00619) . 4.前處理皮膜Si=14±5 mg/m2於CC2品檢室Twin-X:NRC350-Si(SUS304)檢測 (RMK00619) . 5.其餘品質管制若無特別註明，則以對應的烤漆產品用途管制 (RMK00619) . 6.【捲取+套桶】出口一律 STAGGER 捲取，並使用比訂單寬度"加寬"的套桶（一般為"P"，超低光澤與印刷為"S"） (RMK00619) | 訂單:2502DCD003/001 CC2 <生產備註> 事項如下 . 1.入口板厚以平凸分釐卡量測,其W/D距板邊10mm處量測 (RMK00619) . 2.入口急峻度≦0.7%，毛邊(雙平頭分釐卡)≦30μm(一定要落實記錄，以作為品質追蹤依據) (RMK00619) . 3.出/入口鼓起≦0.5mm超出管制規格請TSD送RCL確認板形 (RMK00619) . 4.前處理皮膜Si=14±5 mg/m2於CC2品檢室Twin-X:NRC350-Si(SUS304)檢測 (RMK00619) . 5.其餘品質管制若無特別註明，則以對應的烤漆產品用途管制 (RMK00619) . 6.【捲取+套桶】出口一律 STAGGER 捲取，並使用比訂單寬度"加寬"的套桶（一般為"P"，超低光澤與印刷為"S"） (RMK00619) | 訂單:2502DCD003/001 RCL 無 <生產備註> 事項 | 訂單:2502DCD003/001 CCPK 無 <生產備註> 事項 | 訂單:2502DCD003/001 CGQC 無 <品檢備註> 事項 | 訂單:2502DCD003/001 CCQC <品檢備註> 事項如下 . 1.入口板厚以平凸分釐卡量測,其W/D距板邊10mm處量測 (RMK00619) . 2.入口急峻度≦0.7%，毛邊(雙平頭分釐卡)≦30μm(一定要落實記錄，以作為品質追蹤依據) (RMK00619) . 3.出/入口鼓起≦0.5mm超出管制規格請TSD送RCL確認板形 (RMK00619) . 4.前處理皮膜Si=14±5 mg/m2於CC2品檢室Twin-X:NRC350-Si(SUS304)檢測 (RMK00619) . 5.其餘品質管制若無特別註明，則以對應的烤漆產品用途管制 (RMK00619) . 6.【捲取+套桶】出口一律 STAGGER 捲取，並使用比訂單寬度"加寬"的套桶（一般為"P"，超低光澤與印刷為"S"） (RMK00619) | 訂單:2502DCD003/001 TOL 無 <生產備註> 事項 |  | 訂單 2502DCD003/001 修改記錄如下: 20250210 09:14:48 (22030) 退火碼: >> S1, 用途碼: >> CIA008, 背面標示: >> C989, 訂單背面顏色(五碼): >> BW73Y, 背面漆膜厚: >> 12.5, 背面漆塗漆型式幾塗幾烤: >> 2, 鉻酸鹽: >> Z, 訂單厚度: >> 0.46, 訂單重: >> 50, 重量容許率(下限): >> 10, 重量容許率(上限): >> 10, 訂單寬度: >> 914, 鍍製方式: >> BC, 鋼捲內徑: >> 508, 鋼捲下限重: >> 3, 鋼捲上限重: >> 5, 壓花條件碼: >> -, 表面花紋: >> -, 綠色識別碼: >> -, 印刷輥號: >> -, 產品代碼: >> PPSUS, 皮膜碼: >> -, 單位別: >> M, 油品種類: >> Z, 塗油量: >> Z, 包裝代碼: >> A3 , 保護膜碼: >> -, 客戶試片取樣型式: >> -, 調質碼: >> S, 套筒碼: >> P , 規格: >> CSUS304-20, 製造標準: >> SYSCO, 表面處理劑種類: >> Z, 表面處理劑塗佈量: >> Z, 伸長率測試: >> N, 硬度測試碼: >> N, 抗拉強度測試: >> N, 降伏強度測試: >> N, 訂單正面顏色(五碼): >> 2Y730, 正面漆膜厚: >> 25, 正面漆塗漆型式幾塗幾烤: >> 2, 修邊碼: >> Y, 重量碼: >> AW, 鋼捲捲向: >> I, 鍍層碼: >> -, | *:
PPSUS | 2502DCD003/002 |  |  | 1. PPSUS&PPAL 單位長度(M/T)要自己算完後修改 SOP內容。RD洗衣機外殼用可用 -0.04～0 去算 (OFP00649)-{.不符.} | 訂單:2502DCD003/002 CPL 無 <生產備註> 事項 | 訂單:2502DCD003/002 CR1 無 <生產備註> 事項 | 訂單:2502DCD003/002 CR2 無 <生產備註> 事項 | 訂單:2502DCD003/002 CG1 無 <生產備註> 事項 | 訂單:2502DCD003/002 CG2 無 <生產備註> 事項 | 訂單:2502DCD003/002 CC1 <生產備註> 事項如下 . 1.入口板厚以平凸分釐卡量測,其W/D距板邊10mm處量測 (RMK00619) . 2.入口急峻度≦0.7%，毛邊(雙平頭分釐卡)≦30μm(一定要落實記錄，以作為品質追蹤依據) (RMK00619) . 3.出/入口鼓起≦0.5mm超出管制規格請TSD送RCL確認板形 (RMK00619) . 4.前處理皮膜Si=14±5 mg/m2於CC2品檢室Twin-X:NRC350-Si(SUS304)檢測 (RMK00619) . 5.其餘品質管制若無特別註明，則以對應的烤漆產品用途管制 (RMK00619) . 6.【捲取+套桶】出口一律 STAGGER 捲取，並使用比訂單寬度"加寬"的套桶（一般為"P"，超低光澤與印刷為"S"） (RMK00619) | 訂單:2502DCD003/002 CC2 <生產備註> 事項如下 . 1.入口板厚以平凸分釐卡量測,其W/D距板邊10mm處量測 (RMK00619) . 2.入口急峻度≦0.7%，毛邊(雙平頭分釐卡)≦30μm(一定要落實記錄，以作為品質追蹤依據) (RMK00619) . 3.出/入口鼓起≦0.5mm超出管制規格請TSD送RCL確認板形 (RMK00619) . 4.前處理皮膜Si=14±5 mg/m2於CC2品檢室Twin-X:NRC350-Si(SUS304)檢測 (RMK00619) . 5.其餘品質管制若無特別註明，則以對應的烤漆產品用途管制 (RMK00619) . 6.【捲取+套桶】出口一律 STAGGER 捲取，並使用比訂單寬度"加寬"的套桶（一般為"P"，超低光澤與印刷為"S"） (RMK00619) | 訂單:2502DCD003/002 RCL 無 <生產備註> 事項 | 訂單:2502DCD003/002 CCPK 無 <生產備註> 事項 | 訂單:2502DCD003/002 CGQC 無 <品檢備註> 事項 | 訂單:2502DCD003/002 CCQC <品檢備註> 事項如下 . 1.入口板厚以平凸分釐卡量測,其W/D距板邊10mm處量測 (RMK00619) . 2.入口急峻度≦0.7%，毛邊(雙平頭分釐卡)≦30μm(一定要落實記錄，以作為品質追蹤依據) (RMK00619) . 3.出/入口鼓起≦0.5mm超出管制規格請TSD送RCL確認板形 (RMK00619) . 4.前處理皮膜Si=14±5 mg/m2於CC2品檢室Twin-X:NRC350-Si(SUS304)檢測 (RMK00619) . 5.其餘品質管制若無特別註明，則以對應的烤漆產品用途管制 (RMK00619) . 6.【捲取+套桶】出口一律 STAGGER 捲取，並使用比訂單寬度"加寬"的套桶（一般為"P"，超低光澤與印刷為"S"） (RMK00619) | 訂單:2502DCD003/002 TOL 無 <生產備註> 事項 |  | 訂單 2502DCD003/002 修改記錄如下: 20250210 09:14:51 (22030) 退火碼: >> S1, 用途碼: >> CIA008, 背面標示: >> C989, 訂單背面顏色(五碼): >> BW73Y, 背面漆膜厚: >> 12.5, 背面漆塗漆型式幾塗幾烤: >> 2, 鉻酸鹽: >> Z, 訂單厚度: >> 0.46, 訂單重: >> 50, 重量容許率(下限): >> 10, 重量容許率(上限): >> 10, 訂單寬度: >> 914, 鍍製方式: >> BC, 鋼捲內徑: >> 508, 鋼捲下限重: >> 3, 鋼捲上限重: >> 5, 壓花條件碼: >> -, 表面花紋: >> -, 綠色識別碼: >> -, 印刷輥號: >> -, 產品代碼: >> PPSUS, 皮膜碼: >> -, 單位別: >> M, 油品種類: >> Z, 塗油量: >> Z, 包裝代碼: >> A3 , 保護膜碼: >> -, 客戶試片取樣型式: >> -, 調質碼: >> S, 套筒碼: >> P , 規格: >> CSUS304-20, 製造標準: >> SYSCO, 表面處理劑種類: >> Z, 表面處理劑塗佈量: >> Z, 伸長率測試: >> N, 硬度測試碼: >> N, 抗拉強度測試: >> N, 降伏強度測試: >> N, 訂單正面顏色(五碼): >> 1C460, 正面漆膜厚: >> 25, 正面漆塗漆型式幾塗幾烤: >> 2, 修邊碼: >> Y, 重量碼: >> AW, 鋼捲捲向: >> I, 鍍層碼: >> -, | *:
PPSUS | 2502DCD003/003 |  |  | 1. PPSUS&PPAL 單位長度(M/T)要自己算完後修改 SOP內容。RD洗衣機外殼用可用 -0.04～0 去算 (OFP00649)-{.不符.} | 訂單:2502DCD003/003 CPL 無 <生產備註> 事項 | 訂單:2502DCD003/003 CR1 無 <生產備註> 事項 | 訂單:2502DCD003/003 CR2 無 <生產備註> 事項 | 訂單:2502DCD003/003 CG1 <生產備註> 事項如下 . 瓦形屋頂用 注意鍍層控制範圍：min=標準值，Max=標準值+30 (RMK00103) . 因成形性需求故鍍層量有上限管制，排程變換前後一顆分切請U3暫留，待產線確認鍍層量後再行處置。 (RMK00103) | 訂單:2502DCD003/003 CG2 <生產備註> 事項如下 . 瓦形屋頂用 注意鍍層控制範圍：min=標準值，Max=標準值+30 (RMK00103) . 因成形性需求故鍍層量有上限管制，排程變換前後一顆分切請U3暫留，待產線確認鍍層量後再行處置。 (RMK00103) | 訂單:2502DCD003/003 CC1 <生產備註> 事項如下 . 超低光澤產品,色差計塗佈量依據5+20U為基準。RYF89 以5+22U為基準。 (RMK00103) . 請出口人員貼上"請勿堆疊"紅色標簽. (RMK00103) . R字頭色碼 MASS 目標100%~115%之間. (RMK00103) . R字頭色碼塗佈量須在20U以上,不然會有白色點狀(繩紋),已被客戶訴賠. (RMK00103) . 捲起單位張力請加大至 5.5（有另行備註要求張力設定時，依另行備註需求設定）） (RMK00103) . 1.入口板厚以平凸分釐卡量測,其W/D距板邊10mm處量測 (RMK00619) . 2.入口急峻度≦0.7%，毛邊(雙平頭分釐卡)≦30μm(一定要落實記錄，以作為品質追蹤依據) (RMK00619) . 3.出/入口鼓起≦0.5mm超出管制規格請TSD送RCL確認板形 (RMK00619) . 4.前處理皮膜Si=14±5 mg/m2於CC2品檢室Twin-X:NRC350-Si(SUS304)檢測 (RMK00619) . 5.其餘品質管制若無特別註明，則以對應的烤漆產品用途管制 (RMK00619) . 6.【捲取+套桶】出口一律 STAGGER 捲取，並使用比訂單寬度"加寬"的套桶（一般為"P"，超低光澤與印刷為"S"） (RMK00619) | 訂單:2502DCD003/003 CC2 <生產備註> 事項如下 . 超低光澤產品,色差計塗佈量依據5+20U為基準。RYF89 以5+22U為基準。 (RMK00103) . 請出口人員貼上"請勿堆疊"紅色標簽. (RMK00103) . R字頭色碼 MASS 目標100%~115%之間. (RMK00103) . R字頭色碼塗佈量須在20U以上,不然會有白色點狀(繩紋),已被客戶訴賠. (RMK00103) . 1.入口板厚以平凸分釐卡量測,其W/D距板邊10mm處量測 (RMK00619) . 2.入口急峻度≦0.7%，毛邊(雙平頭分釐卡)≦30μm(一定要落實記錄，以作為品質追蹤依據) (RMK00619) . 3.出/入口鼓起≦0.5mm超出管制規格請TSD送RCL確認板形 (RMK00619) . 4.前處理皮膜Si=14±5 mg/m2於CC2品檢室Twin-X:NRC350-Si(SUS304)檢測 (RMK00619) . 5.其餘品質管制若無特別註明，則以對應的烤漆產品用途管制 (RMK00619) . 6.【捲取+套桶】出口一律 STAGGER 捲取，並使用比訂單寬度"加寬"的套桶（一般為"P"，超低光澤與印刷為"S"） (RMK00619) | 訂單:2502DCD003/003 RCL 無 <生產備註> 事項 | 訂單:2502DCD003/003 CCPK 無 <生產備註> 事項 | 訂單:2502DCD003/003 CGQC <品檢備註> 事項如下 . 瓦形屋頂用 注意鍍層控制範圍：min=標準值，Max=標準值+30 (RMK00103) | 訂單:2502DCD003/003 CCQC <品檢備註> 事項如下 . 超低光澤產品,色差計塗佈量依據5+20U為基準。RYF89 以5+22U為基準。 (RMK00103) . R字頭色碼 MASS 目標100%~115%之間. (RMK00103) . 1.入口板厚以平凸分釐卡量測,其W/D距板邊10mm處量測 (RMK00619) . 2.入口急峻度≦0.7%，毛邊(雙平頭分釐卡)≦30μm(一定要落實記錄，以作為品質追蹤依據) (RMK00619) . 3.出/入口鼓起≦0.5mm超出管制規格請TSD送RCL確認板形 (RMK00619) . 4.前處理皮膜Si=14±5 mg/m2於CC2品檢室Twin-X:NRC350-Si(SUS304)檢測 (RMK00619) . 5.其餘品質管制若無特別註明，則以對應的烤漆產品用途管制 (RMK00619) . 6.【捲取+套桶】出口一律 STAGGER 捲取，並使用比訂單寬度"加寬"的套桶（一般為"P"，超低光澤與印刷為"S"） (RMK00619) | 訂單:2502DCD003/003 TOL 無 <生產備註> 事項 |  | 訂單 2502DCD003/003 修改記錄如下: 20250210 09:14:54 (22030) 退火碼: >> S1, 用途碼: >> CIA008, 背面標示: >> C989, 訂單背面顏色(五碼): >> BW73Y, 背面漆膜厚: >> 12.5, 背面漆塗漆型式幾塗幾烤: >> 2, 鉻酸鹽: >> Z, 訂單厚度: >> 0.46, 訂單重: >> 50, 重量容許率(下限): >> 10, 重量容許率(上限): >> 10, 訂單寬度: >> 914, 鍍製方式: >> BC, 鋼捲內徑: >> 508, 鋼捲下限重: >> 3, 鋼捲上限重: >> 5, 壓花條件碼: >> -, 表面花紋: >> -, 綠色識別碼: >> -, 印刷輥號: >> -, 產品代碼: >> PPSUS, 皮膜碼: >> -, 單位別: >> M, 油品種類: >> Z, 塗油量: >> Z, 包裝代碼: >> A3 , 保護膜碼: >> -, 客戶試片取樣型式: >> -, 調質碼: >> S, 套筒碼: >> S , 規格: >> CSUS304-20, 製造標準: >> SYSCO, 表面處理劑種類: >> Z, 表面處理劑塗佈量: >> Z, 伸長率測試: >> N, 硬度測試碼: >> N, 抗拉強度測試: >> N, 降伏強度測試: >> N, 訂單正面顏色(五碼): >> RYF89, 正面漆膜厚: >> 25, 正面漆塗漆型式幾塗幾烤: >> 2, 修邊碼: >> Y, 重量碼: >> AW, 鋼捲捲向: >> I, 鍍層碼: >> -, | *:
PPSUS | 2502DCD003/004 |  |  | 1. PPSUS&PPAL 單位長度(M/T)要自己算完後修改 SOP內容。RD洗衣機外殼用可用 -0.04～0 去算 (OFP00649)-{.不符.} | 訂單:2502DCD003/004 CPL 無 <生產備註> 事項 | 訂單:2502DCD003/004 CR1 無 <生產備註> 事項 | 訂單:2502DCD003/004 CR2 無 <生產備註> 事項 | 訂單:2502DCD003/004 CG1 無 <生產備註> 事項 | 訂單:2502DCD003/004 CG2 無 <生產備註> 事項 | 訂單:2502DCD003/004 CC1 <生產備註> 事項如下 . 1.入口板厚以平凸分釐卡量測,其W/D距板邊10mm處量測 (RMK00619) . 2.入口急峻度≦0.7%，毛邊(雙平頭分釐卡)≦30μm(一定要落實記錄，以作為品質追蹤依據) (RMK00619) . 3.出/入口鼓起≦0.5mm超出管制規格請TSD送RCL確認板形 (RMK00619) . 4.前處理皮膜Si=14±5 mg/m2於CC2品檢室Twin-X:NRC350-Si(SUS304)檢測 (RMK00619) . 5.其餘品質管制若無特別註明，則以對應的烤漆產品用途管制 (RMK00619) . 6.【捲取+套桶】出口一律 STAGGER 捲取，並使用比訂單寬度"加寬"的套桶（一般為"P"，超低光澤與印刷為"S"） (RMK00619) | 訂單:2502DCD003/004 CC2 <生產備註> 事項如下 . 1.入口板厚以平凸分釐卡量測,其W/D距板邊10mm處量測 (RMK00619) . 2.入口急峻度≦0.7%，毛邊(雙平頭分釐卡)≦30μm(一定要落實記錄，以作為品質追蹤依據) (RMK00619) . 3.出/入口鼓起≦0.5mm超出管制規格請TSD送RCL確認板形 (RMK00619) . 4.前處理皮膜Si=14±5 mg/m2於CC2品檢室Twin-X:NRC350-Si(SUS304)檢測 (RMK00619) . 5.其餘品質管制若無特別註明，則以對應的烤漆產品用途管制 (RMK00619) . 6.【捲取+套桶】出口一律 STAGGER 捲取，並使用比訂單寬度"加寬"的套桶（一般為"P"，超低光澤與印刷為"S"） (RMK00619) | 訂單:2502DCD003/004 RCL 無 <生產備註> 事項 | 訂單:2502DCD003/004 CCPK 無 <生產備註> 事項 | 訂單:2502DCD003/004 CGQC 無 <品檢備註> 事項 | 訂單:2502DCD003/004 CCQC <品檢備註> 事項如下 . 1.入口板厚以平凸分釐卡量測,其W/D距板邊10mm處量測 (RMK00619) . 2.入口急峻度≦0.7%，毛邊(雙平頭分釐卡)≦30μm(一定要落實記錄，以作為品質追蹤依據) (RMK00619) . 3.出/入口鼓起≦0.5mm超出管制規格請TSD送RCL確認板形 (RMK00619) . 4.前處理皮膜Si=14±5 mg/m2於CC2品檢室Twin-X:NRC350-Si(SUS304)檢測 (RMK00619) . 5.其餘品質管制若無特別註明，則以對應的烤漆產品用途管制 (RMK00619) . 6.【捲取+套桶】出口一律 STAGGER 捲取，並使用比訂單寬度"加寬"的套桶（一般為"P"，超低光澤與印刷為"S"） (RMK00619) | 訂單:2502DCD003/004 TOL 無 <生產備註> 事項 |  | 訂單 2502DCD003/004 修改記錄如下: 20250210 09:14:57 (22030) 退火碼: >> S1, 用途碼: >> CIA008, 背面標示: >> C989, 訂單背面顏色(五碼): >> BW73Y, 背面漆膜厚: >> 12.5, 背面漆塗漆型式幾塗幾烤: >> 2, 鉻酸鹽: >> Z, 訂單厚度: >> 0.46, 訂單重: >> 25, 重量容許率(下限): >> 10, 重量容許率(上限): >> 10, 訂單寬度: >> 914, 鍍製方式: >> BC, 鋼捲內徑: >> 508, 鋼捲下限重: >> 3, 鋼捲上限重: >> 5, 壓花條件碼: >> -, 表面花紋: >> -, 綠色識別碼: >> -, 印刷輥號: >> -, 產品代碼: >> PPSUS, 皮膜碼: >> -, 單位別: >> M, 油品種類: >> Z, 塗油量: >> Z, 包裝代碼: >> A3 , 保護膜碼: >> -, 客戶試片取樣型式: >> -, 調質碼: >> S, 套筒碼: >> P , 規格: >> CSUS304-20, 製造標準: >> SYSCO, 表面處理劑種類: >> Z, 表面處理劑塗佈量: >> Z, 伸長率測試: >> N, 硬度測試碼: >> N, 抗拉強度測試: >> N, 降伏強度測試: >> N, 訂單正面顏色(五碼): >> 1G380, 正面漆膜厚: >> 25, 正面漆塗漆型式幾塗幾烤: >> 2, 修邊碼: >> Y, 重量碼: >> AW, 鋼捲捲向: >> I, 鍍層碼: >> -, | *:
PPSUS | 2502DCD003/005 |  |  | 1. PPSUS&PPAL 單位長度(M/T)要自己算完後修改 SOP內容。RD洗衣機外殼用可用 -0.04～0 去算 (OFP00649)-{.不符.} | 訂單:2502DCD003/005 CPL 無 <生產備註> 事項 | 訂單:2502DCD003/005 CR1 無 <生產備註> 事項 | 訂單:2502DCD003/005 CR2 無 <生產備註> 事項 | 訂單:2502DCD003/005 CG1 無 <生產備註> 事項 | 訂單:2502DCD003/005 CG2 無 <生產備註> 事項 | 訂單:2502DCD003/005 CC1 <生產備註> 事項如下 . 【抽氣量】白色系在CC1生產時,FINISH抽氣量請設定250,如生產中發生色差b值異常升高,請股長再加大抽氣量因應 (RMK00560) . 1.入口板厚以平凸分釐卡量測,其W/D距板邊10mm處量測 (RMK00619) . 2.入口急峻度≦0.7%，毛邊(雙平頭分釐卡)≦30μm(一定要落實記錄，以作為品質追蹤依據) (RMK00619) . 3.出/入口鼓起≦0.5mm超出管制規格請TSD送RCL確認板形 (RMK00619) . 4.前處理皮膜Si=14±5 mg/m2於CC2品檢室Twin-X:NRC350-Si(SUS304)檢測 (RMK00619) . 5.其餘品質管制若無特別註明，則以對應的烤漆產品用途管制 (RMK00619) . 6.【捲取+套桶】出口一律 STAGGER 捲取，並使用比訂單寬度"加寬"的套桶（一般為"P"，超低光澤與印刷為"S"） (RMK00619) | 訂單:2502DCD003/005 CC2 <生產備註> 事項如下 . 【抽氣量】白色系在CC1生產時,FINISH抽氣量請設定250,如生產中發生色差b值異常升高,請股長再加大抽氣量因應 (RMK00560) . 1.入口板厚以平凸分釐卡量測,其W/D距板邊10mm處量測 (RMK00619) . 2.入口急峻度≦0.7%，毛邊(雙平頭分釐卡)≦30μm(一定要落實記錄，以作為品質追蹤依據) (RMK00619) . 3.出/入口鼓起≦0.5mm超出管制規格請TSD送RCL確認板形 (RMK00619) . 4.前處理皮膜Si=14±5 mg/m2於CC2品檢室Twin-X:NRC350-Si(SUS304)檢測 (RMK00619) . 5.其餘品質管制若無特別註明，則以對應的烤漆產品用途管制 (RMK00619) . 6.【捲取+套桶】出口一律 STAGGER 捲取，並使用比訂單寬度"加寬"的套桶（一般為"P"，超低光澤與印刷為"S"） (RMK00619) | 訂單:2502DCD003/005 RCL 無 <生產備註> 事項 | 訂單:2502DCD003/005 CCPK 無 <生產備註> 事項 | 訂單:2502DCD003/005 CGQC 無 <品檢備註> 事項 | 訂單:2502DCD003/005 CCQC <品檢備註> 事項如下 . 1.入口板厚以平凸分釐卡量測,其W/D距板邊10mm處量測 (RMK00619) . 2.入口急峻度≦0.7%，毛邊(雙平頭分釐卡)≦30μm(一定要落實記錄，以作為品質追蹤依據) (RMK00619) . 3.出/入口鼓起≦0.5mm超出管制規格請TSD送RCL確認板形 (RMK00619) . 4.前處理皮膜Si=14±5 mg/m2於CC2品檢室Twin-X:NRC350-Si(SUS304)檢測 (RMK00619) . 5.其餘品質管制若無特別註明，則以對應的烤漆產品用途管制 (RMK00619) . 6.【捲取+套桶】出口一律 STAGGER 捲取，並使用比訂單寬度"加寬"的套桶（一般為"P"，超低光澤與印刷為"S"） (RMK00619) | 訂單:2502DCD003/005 TOL 無 <生產備註> 事項 |  | 訂單 2502DCD003/005 修改記錄如下: 20250210 09:15:01 (22030) 退火碼: >> S1, 用途碼: >> CIA008, 背面標示: >> C989, 訂單背面顏色(五碼): >> BW73Y, 背面漆膜厚: >> 12.5, 背面漆塗漆型式幾塗幾烤: >> 2, 鉻酸鹽: >> Z, 訂單厚度: >> 0.46, 訂單重: >> 25, 重量容許率(下限): >> 10, 重量容許率(上限): >> 10, 訂單寬度: >> 914, 鍍製方式: >> BC, 鋼捲內徑: >> 508, 鋼捲下限重: >> 3, 鋼捲上限重: >> 5, 壓花條件碼: >> -, 表面花紋: >> -, 綠色識別碼: >> -, 印刷輥號: >> -, 產品代碼: >> PPSUS, 皮膜碼: >> -, 單位別: >> M, 油品種類: >> Z, 塗油量: >> Z, 包裝代碼: >> A3 , 保護膜碼: >> -, 客戶試片取樣型式: >> -, 調質碼: >> S, 套筒碼: >> P , 規格: >> CSUS304-20, 製造標準: >> SYSCO, 表面處理劑種類: >> Z, 表面處理劑塗佈量: >> Z, 伸長率測試: >> N, 硬度測試碼: >> N, 抗拉強度測試: >> N, 降伏強度測試: >> N, 訂單正面顏色(五碼): >> 1W080, 正面漆膜厚: >> 25, 正面漆塗漆型式幾塗幾烤: >> 2, 修邊碼: >> Y, 重量碼: >> AW, 鋼捲捲向: >> I, 鍍層碼: >> -, | *:
PPGL | 2502DCD004/001 |  | 1. 部分大陸料含B元素超過CNS規範管制，故請原料CNS規範之訂單不要配大陸料 (OFP00684)-{.不符.} | 1. 訂單若有厚度變異，冷軋厚度公差比照烤漆計算公式 , 但最小為 1/2 公差做設定 (OFP00254)-{.不符.} 2. "偏薄要求訂單" 鍍後厚度減 鍍後厚度下限需大於 0.02 MM,以免發生厚度不足狀況 (OFP00369)-{.不符.} 3. 部分大陸料含B元素超過CNS規範管制，故請原料CNS規範之訂單不要配大陸料 (OFP00684)-{.不符.} | 訂單:2502DCD004/001 CPL <生產備註> 事項如下 . 除HGI/ HGL 訂單邊緣不噴油. 其餘皆側緣噴油 (RMK00285) | 訂單:2502DCD004/001 CR1 <生產備註> 事項如下 . 完軋寬度超出管制值上限≦2mm時,冷軋繼續生產並填寫品質異常通報單給鍍鋅線,以便調整張力與板溫 (RMK00278) | 訂單:2502DCD004/001 CR2 <生產備註> 事項如下 . 完軋寬度超出管制值上限≦2mm時,冷軋繼續生產並填寫品質異常通報單給鍍鋅線,以便調整張力與板溫 (RMK00278) | 訂單:2502DCD004/001 CG1 <生產備註> 事項如下 . 平板類,鍍鋅生產時SKIN PASS & T/L 請依據鍍鋅標準規定生產 (RMK00100) . 鍍鋅表面不可有鋅痕、壓痕、凹陷、及刮傷 、應變痕等。 (RMK00100) . 出口鋼捲盤捲後目視不允許有鼓起. (RMK00100) | 訂單:2502DCD004/001 CG2 <生產備註> 事項如下 . 平板類,鍍鋅生產時SKIN PASS & T/L 請依據鍍鋅標準規定生產 (RMK00100) . 鍍鋅表面不可有鋅痕、壓痕、凹陷、及刮傷 、應變痕等。 (RMK00100) . 出口鋼捲盤捲後目視不允許有鼓起. (RMK00100) | 訂單:2502DCD004/001 CC1 <生產備註> 事項如下 . ★品檢注意！JIS&CNS 訂單必須每滿50噸一定要再做一次TEST (RMK00259) | 訂單:2502DCD004/001 CC2 <生產備註> 事項如下 . ★品檢注意！JIS&CNS 訂單必須每滿50噸一定要再做一次TEST (RMK00259) | 訂單:2502DCD004/001 RCL 無 <生產備註> 事項 | 訂單:2502DCD004/001 CCPK 無 <生產備註> 事項 | 訂單:2502DCD004/001 CGQC 無 <品檢備註> 事項 | 訂單:2502DCD004/001 CCQC <品檢備註> 事項如下 . ★品檢注意！JIS&CNS 訂單必須每滿50噸一定要再做一次TEST (RMK00259) | 訂單:2502DCD004/001 TOL 無 <生產備註> 事項 |  | 訂單 2502DCD004/001 修改記錄如下: 20250207 10:38:42 (23003) 退火碼: >> S1, 用途碼: >> CIA008, 背面標示: >> C814, 訂單背面顏色(五碼): >> BW73Y, 背面漆膜厚: >> 12.5, 背面漆塗漆型式幾塗幾烤: >> 2, 鉻酸鹽: >> Z, 訂單厚度: >> 0.52, 訂單重: >> 30, 重量容許率(下限): >> 10, 重量容許率(上限): >> 10, 訂單寬度: >> 914, 鍍製方式: >> AC, 鋼捲內徑: >> 508, 鋼捲下限重: >> 3, 鋼捲上限重: >> 5, 壓花條件碼: >> -, 表面花紋: >> R, 綠色識別碼: >> -, 印刷輥號: >> -, 產品代碼: >> PPGL, 皮膜碼: >> -, 單位別: >> M, 油品種類: >> Z, 塗油量: >> Z, 包裝代碼: >> D2 , 保護膜碼: >> -, 客戶試片取樣型式: >> -, 調質碼: >> S, 套筒碼: >> R , 規格: >> CGLC400-20, 製造標準: >> CNS, 表面處理劑種類: >> Z, 表面處理劑塗佈量: >> Z, 伸長率測試: >> N, 硬度測試碼: >> N, 抗拉強度測試: >> N, 降伏強度測試: >> N, 厚度變異: >> -1.4, 訂單正面顏色(五碼): >> SG680, 正面漆膜厚: >> 25, 正面漆塗漆型式幾塗幾烤: >> 2, 修邊碼: >> Y, 重量碼: >> AW, 鋼捲捲向: >> I, 鍍層碼: >> AZ150, | H:厚度偏薄
PPGL | 2502DCD005/001 |  | 1. 部分大陸料含B元素超過CNS規範管制，故請原料CNS規範之訂單不要配大陸料 (OFP00684)-{.不符.} | 1. 訂單若有厚度變異，冷軋厚度公差比照烤漆計算公式 , 但最小為 1/2 公差做設定 (OFP00254)-{.不符.} 2. "偏薄要求訂單" 鍍後厚度減 鍍後厚度下限需大於 0.02 MM,以免發生厚度不足狀況 (OFP00369)-{.不符.} 3. 部分大陸料含B元素超過CNS規範管制，故請原料CNS規範之訂單不要配大陸料 (OFP00684)-{.不符.} | 訂單:2502DCD005/001 CPL <生產備註> 事項如下 . 除HGI/ HGL 訂單邊緣不噴油. 其餘皆側緣噴油 (RMK00285) | 訂單:2502DCD005/001 CR1 <生產備註> 事項如下 . 完軋寬度超出管制值上限≦2mm時,冷軋繼續生產並填寫品質異常通報單給鍍鋅線,以便調整張力與板溫 (RMK00278) | 訂單:2502DCD005/001 CR2 <生產備註> 事項如下 . 完軋寬度超出管制值上限≦2mm時,冷軋繼續生產並填寫品質異常通報單給鍍鋅線,以便調整張力與板溫 (RMK00278) | 訂單:2502DCD005/001 CG1 <生產備註> 事項如下 . 平板類,鍍鋅生產時SKIN PASS & T/L 請依據鍍鋅標準規定生產 (RMK00100) . 鍍鋅表面不可有鋅痕、壓痕、凹陷、及刮傷 、應變痕等。 (RMK00100) . 出口鋼捲盤捲後目視不允許有鼓起. (RMK00100) | 訂單:2502DCD005/001 CG2 <生產備註> 事項如下 . 平板類,鍍鋅生產時SKIN PASS & T/L 請依據鍍鋅標準規定生產 (RMK00100) . 鍍鋅表面不可有鋅痕、壓痕、凹陷、及刮傷 、應變痕等。 (RMK00100) . 出口鋼捲盤捲後目視不允許有鼓起. (RMK00100) | 訂單:2502DCD005/001 CC1 <生產備註> 事項如下 . ★品檢注意！JIS&CNS 訂單必須每滿50噸一定要再做一次TEST (RMK00259) | 訂單:2502DCD005/001 CC2 <生產備註> 事項如下 . ★品檢注意！JIS&CNS 訂單必須每滿50噸一定要再做一次TEST (RMK00259) | 訂單:2502DCD005/001 RCL 無 <生產備註> 事項 | 訂單:2502DCD005/001 CCPK 無 <生產備註> 事項 | 訂單:2502DCD005/001 CGQC 無 <品檢備註> 事項 | 訂單:2502DCD005/001 CCQC <品檢備註> 事項如下 . ★品檢注意！JIS&CNS 訂單必須每滿50噸一定要再做一次TEST (RMK00259) | 訂單:2502DCD005/001 TOL 無 <生產備註> 事項 |  | 訂單 2502DCD005/001 修改記錄如下: 20250212 16:51:11 (24025) 退火碼: >> S1, 用途碼: >> CIA008, 背面標示: >> C814, 訂單背面顏色(五碼): >> BW73Y, 背面漆膜厚: >> 12.5, 背面漆塗漆型式幾塗幾烤: >> 2, 鉻酸鹽: >> Z, 訂單厚度: >> 0.52, 訂單重: >> 40, 重量容許率(下限): >> 10, 重量容許率(上限): >> 10, 訂單寬度: >> 914, 鍍製方式: >> AC, 鋼捲內徑: >> 508, 鋼捲下限重: >> 3, 鋼捲上限重: >> 5, 壓花條件碼: >> -, 表面花紋: >> R, 綠色識別碼: >> -, 印刷輥號: >> -, 產品代碼: >> PPGL, 皮膜碼: >> -, 單位別: >> M, 油品種類: >> Z, 塗油量: >> Z, 包裝代碼: >> D2 , 保護膜碼: >> -, 客戶試片取樣型式: >> -, 調質碼: >> S, 套筒碼: >> R , 規格: >> CGLC400-20, 製造標準: >> CNS, 表面處理劑種類: >> Z, 表面處理劑塗佈量: >> Z, 伸長率測試: >> N, 硬度測試碼: >> N, 抗拉強度測試: >> N, 降伏強度測試: >> N, 厚度變異: >> -1.4, 訂單正面顏色(五碼): >> SY356, 正面漆膜厚: >> 25, 正面漆塗漆型式幾塗幾烤: >> 2, 修邊碼: >> Y, 重量碼: >> AW, 鋼捲捲向: >> I, 鍍層碼: >> AZ150, 20250213 17:46:13 (23003) 訂單重: 40 >> 30, | H:厚度偏薄
PPSUS | 2502DCD006/001 |  |  | 1. PPSUS&PPAL 單位長度(M/T)要自己算完後修改 SOP內容。RD洗衣機外殼用可用 -0.04～0 去算 (OFP00649)-{.不符.} | 訂單:2502DCD006/001 CPL 無 <生產備註> 事項 | 訂單:2502DCD006/001 CR1 無 <生產備註> 事項 | 訂單:2502DCD006/001 CR2 無 <生產備註> 事項 | 訂單:2502DCD006/001 CG1 無 <生產備註> 事項 | 訂單:2502DCD006/001 CG2 無 <生產備註> 事項 | 訂單:2502DCD006/001 CC1 <生產備註> 事項如下 . 1.入口板厚以平凸分釐卡量測,其W/D距板邊10mm處量測 (RMK00619) . 2.入口急峻度≦0.7%，毛邊(雙平頭分釐卡)≦30μm(一定要落實記錄，以作為品質追蹤依據) (RMK00619) . 3.出/入口鼓起≦0.5mm超出管制規格請TSD送RCL確認板形 (RMK00619) . 4.前處理皮膜Si=14±5 mg/m2於CC2品檢室Twin-X:NRC350-Si(SUS304)檢測 (RMK00619) . 5.其餘品質管制若無特別註明，則以對應的烤漆產品用途管制 (RMK00619) . 6.【捲取+套桶】出口一律 STAGGER 捲取，並使用比訂單寬度"加寬"的套桶（一般為"P"，超低光澤與印刷為"S"） (RMK00619) | 訂單:2502DCD006/001 CC2 <生產備註> 事項如下 . 1.入口板厚以平凸分釐卡量測,其W/D距板邊10mm處量測 (RMK00619) . 2.入口急峻度≦0.7%，毛邊(雙平頭分釐卡)≦30μm(一定要落實記錄，以作為品質追蹤依據) (RMK00619) . 3.出/入口鼓起≦0.5mm超出管制規格請TSD送RCL確認板形 (RMK00619) . 4.前處理皮膜Si=14±5 mg/m2於CC2品檢室Twin-X:NRC350-Si(SUS304)檢測 (RMK00619) . 5.其餘品質管制若無特別註明，則以對應的烤漆產品用途管制 (RMK00619) . 6.【捲取+套桶】出口一律 STAGGER 捲取，並使用比訂單寬度"加寬"的套桶（一般為"P"，超低光澤與印刷為"S"） (RMK00619) | 訂單:2502DCD006/001 RCL 無 <生產備註> 事項 | 訂單:2502DCD006/001 CCPK 無 <生產備註> 事項 | 訂單:2502DCD006/001 CGQC 無 <品檢備註> 事項 | 訂單:2502DCD006/001 CCQC <品檢備註> 事項如下 . 1.入口板厚以平凸分釐卡量測,其W/D距板邊10mm處量測 (RMK00619) . 2.入口急峻度≦0.7%，毛邊(雙平頭分釐卡)≦30μm(一定要落實記錄，以作為品質追蹤依據) (RMK00619) . 3.出/入口鼓起≦0.5mm超出管制規格請TSD送RCL確認板形 (RMK00619) . 4.前處理皮膜Si=14±5 mg/m2於CC2品檢室Twin-X:NRC350-Si(SUS304)檢測 (RMK00619) . 5.其餘品質管制若無特別註明，則以對應的烤漆產品用途管制 (RMK00619) . 6.【捲取+套桶】出口一律 STAGGER 捲取，並使用比訂單寬度"加寬"的套桶（一般為"P"，超低光澤與印刷為"S"） (RMK00619) | 訂單:2502DCD006/001 TOL 無 <生產備註> 事項 |  | 訂單 2502DCD006/001 修改記錄如下: 20250213 15:57:02 (21003) 退火碼: >> S1, 用途碼: >> CIA008, 背面標示: >> C989, 訂單背面顏色(五碼): >> BW73Y, 背面漆膜厚: >> 12.5, 背面漆塗漆型式幾塗幾烤: >> 2, 鉻酸鹽: >> Z, 訂單厚度: >> 0.46, 訂單重: >> 30, 重量容許率(下限): >> 10, 重量容許率(上限): >> 10, 訂單寬度: >> 914, 鍍製方式: >> BC, 鋼捲內徑: >> 508, 鋼捲下限重: >> 3, 鋼捲上限重: >> 5, 壓花條件碼: >> -, 表面花紋: >> -, 綠色識別碼: >> -, 印刷輥號: >> -, 產品代碼: >> PPSUS, 皮膜碼: >> -, 單位別: >> M, 油品種類: >> Z, 塗油量: >> Z, 包裝代碼: >> A3 , 保護膜碼: >> -, 客戶試片取樣型式: >> -, 調質碼: >> S, 套筒碼: >> P , 規格: >> CSUS304-20, 製造標準: >> SYSCO, 表面處理劑種類: >> Z, 表面處理劑塗佈量: >> Z, 伸長率測試: >> N, 硬度測試碼: >> N, 抗拉強度測試: >> N, 降伏強度測試: >> N, 訂單正面顏色(五碼): >> 1C460, 正面漆膜厚: >> 25, 正面漆塗漆型式幾塗幾烤: >> 2, 修邊碼: >> Y, 重量碼: >> AW, 鋼捲捲向: >> I, 鍍層碼: >> -, | *:
PPSUS | 2502DCD006/002 |  |  | 1. PPSUS&PPAL 單位長度(M/T)要自己算完後修改 SOP內容。RD洗衣機外殼用可用 -0.04～0 去算 (OFP00649)-{.不符.} | 訂單:2502DCD006/002 CPL 無 <生產備註> 事項 | 訂單:2502DCD006/002 CR1 無 <生產備註> 事項 | 訂單:2502DCD006/002 CR2 無 <生產備註> 事項 | 訂單:2502DCD006/002 CG1 無 <生產備註> 事項 | 訂單:2502DCD006/002 CG2 無 <生產備註> 事項 | 訂單:2502DCD006/002 CC1 <生產備註> 事項如下 . 1.入口板厚以平凸分釐卡量測,其W/D距板邊10mm處量測 (RMK00619) . 2.入口急峻度≦0.7%，毛邊(雙平頭分釐卡)≦30μm(一定要落實記錄，以作為品質追蹤依據) (RMK00619) . 3.出/入口鼓起≦0.5mm超出管制規格請TSD送RCL確認板形 (RMK00619) . 4.前處理皮膜Si=14±5 mg/m2於CC2品檢室Twin-X:NRC350-Si(SUS304)檢測 (RMK00619) . 5.其餘品質管制若無特別註明，則以對應的烤漆產品用途管制 (RMK00619) . 6.【捲取+套桶】出口一律 STAGGER 捲取，並使用比訂單寬度"加寬"的套桶（一般為"P"，超低光澤與印刷為"S"） (RMK00619) | 訂單:2502DCD006/002 CC2 <生產備註> 事項如下 . 1.入口板厚以平凸分釐卡量測,其W/D距板邊10mm處量測 (RMK00619) . 2.入口急峻度≦0.7%，毛邊(雙平頭分釐卡)≦30μm(一定要落實記錄，以作為品質追蹤依據) (RMK00619) . 3.出/入口鼓起≦0.5mm超出管制規格請TSD送RCL確認板形 (RMK00619) . 4.前處理皮膜Si=14±5 mg/m2於CC2品檢室Twin-X:NRC350-Si(SUS304)檢測 (RMK00619) . 5.其餘品質管制若無特別註明，則以對應的烤漆產品用途管制 (RMK00619) . 6.【捲取+套桶】出口一律 STAGGER 捲取，並使用比訂單寬度"加寬"的套桶（一般為"P"，超低光澤與印刷為"S"） (RMK00619) | 訂單:2502DCD006/002 RCL 無 <生產備註> 事項 | 訂單:2502DCD006/002 CCPK 無 <生產備註> 事項 | 訂單:2502DCD006/002 CGQC 無 <品檢備註> 事項 | 訂單:2502DCD006/002 CCQC <品檢備註> 事項如下 . 1.入口板厚以平凸分釐卡量測,其W/D距板邊10mm處量測 (RMK00619) . 2.入口急峻度≦0.7%，毛邊(雙平頭分釐卡)≦30μm(一定要落實記錄，以作為品質追蹤依據) (RMK00619) . 3.出/入口鼓起≦0.5mm超出管制規格請TSD送RCL確認板形 (RMK00619) . 4.前處理皮膜Si=14±5 mg/m2於CC2品檢室Twin-X:NRC350-Si(SUS304)檢測 (RMK00619) . 5.其餘品質管制若無特別註明，則以對應的烤漆產品用途管制 (RMK00619) . 6.【捲取+套桶】出口一律 STAGGER 捲取，並使用比訂單寬度"加寬"的套桶（一般為"P"，超低光澤與印刷為"S"） (RMK00619) | 訂單:2502DCD006/002 TOL 無 <生產備註> 事項 |  | 訂單 2502DCD006/002 修改記錄如下: 20250213 15:57:05 (21003) 退火碼: >> S1, 用途碼: >> CIA008, 背面標示: >> C989, 訂單背面顏色(五碼): >> BW73Y, 背面漆膜厚: >> 12.5, 背面漆塗漆型式幾塗幾烤: >> 2, 鉻酸鹽: >> Z, 訂單厚度: >> 0.46, 訂單重: >> 10, 重量容許率(下限): >> 10, 重量容許率(上限): >> 10, 訂單寬度: >> 914, 鍍製方式: >> BC, 鋼捲內徑: >> 508, 鋼捲下限重: >> 3, 鋼捲上限重: >> 5, 壓花條件碼: >> -, 表面花紋: >> -, 綠色識別碼: >> -, 印刷輥號: >> -, 產品代碼: >> PPSUS, 皮膜碼: >> -, 單位別: >> M, 油品種類: >> Z, 塗油量: >> Z, 包裝代碼: >> A3 , 保護膜碼: >> -, 客戶試片取樣型式: >> -, 調質碼: >> S, 套筒碼: >> P , 規格: >> CSUS304-20, 製造標準: >> SYSCO, 表面處理劑種類: >> Z, 表面處理劑塗佈量: >> Z, 伸長率測試: >> N, 硬度測試碼: >> N, 抗拉強度測試: >> N, 降伏強度測試: >> N, 訂單正面顏色(五碼): >> 2Y730, 正面漆膜厚: >> 25, 正面漆塗漆型式幾塗幾烤: >> 2, 修邊碼: >> Y, 重量碼: >> AW, 鋼捲捲向: >> I, 鍍層碼: >> -, | *:
PPSUS | 2502DCD006/003 |  |  | 1. PPSUS&PPAL 單位長度(M/T)要自己算完後修改 SOP內容。RD洗衣機外殼用可用 -0.04～0 去算 (OFP00649)-{.不符.} | 訂單:2502DCD006/003 CPL 無 <生產備註> 事項 | 訂單:2502DCD006/003 CR1 無 <生產備註> 事項 | 訂單:2502DCD006/003 CR2 無 <生產備註> 事項 | 訂單:2502DCD006/003 CG1 無 <生產備註> 事項 | 訂單:2502DCD006/003 CG2 無 <生產備註> 事項 | 訂單:2502DCD006/003 CC1 <生產備註> 事項如下 . 1.入口板厚以平凸分釐卡量測,其W/D距板邊10mm處量測 (RMK00619) . 2.入口急峻度≦0.7%，毛邊(雙平頭分釐卡)≦30μm(一定要落實記錄，以作為品質追蹤依據) (RMK00619) . 3.出/入口鼓起≦0.5mm超出管制規格請TSD送RCL確認板形 (RMK00619) . 4.前處理皮膜Si=14±5 mg/m2於CC2品檢室Twin-X:NRC350-Si(SUS304)檢測 (RMK00619) . 5.其餘品質管制若無特別註明，則以對應的烤漆產品用途管制 (RMK00619) . 6.【捲取+套桶】出口一律 STAGGER 捲取，並使用比訂單寬度"加寬"的套桶（一般為"P"，超低光澤與印刷為"S"） (RMK00619) | 訂單:2502DCD006/003 CC2 <生產備註> 事項如下 . 1.入口板厚以平凸分釐卡量測,其W/D距板邊10mm處量測 (RMK00619) . 2.入口急峻度≦0.7%，毛邊(雙平頭分釐卡)≦30μm(一定要落實記錄，以作為品質追蹤依據) (RMK00619) . 3.出/入口鼓起≦0.5mm超出管制規格請TSD送RCL確認板形 (RMK00619) . 4.前處理皮膜Si=14±5 mg/m2於CC2品檢室Twin-X:NRC350-Si(SUS304)檢測 (RMK00619) . 5.其餘品質管制若無特別註明，則以對應的烤漆產品用途管制 (RMK00619) . 6.【捲取+套桶】出口一律 STAGGER 捲取，並使用比訂單寬度"加寬"的套桶（一般為"P"，超低光澤與印刷為"S"） (RMK00619) | 訂單:2502DCD006/003 RCL 無 <生產備註> 事項 | 訂單:2502DCD006/003 CCPK 無 <生產備註> 事項 | 訂單:2502DCD006/003 CGQC 無 <品檢備註> 事項 | 訂單:2502DCD006/003 CCQC <品檢備註> 事項如下 . 1.入口板厚以平凸分釐卡量測,其W/D距板邊10mm處量測 (RMK00619) . 2.入口急峻度≦0.7%，毛邊(雙平頭分釐卡)≦30μm(一定要落實記錄，以作為品質追蹤依據) (RMK00619) . 3.出/入口鼓起≦0.5mm超出管制規格請TSD送RCL確認板形 (RMK00619) . 4.前處理皮膜Si=14±5 mg/m2於CC2品檢室Twin-X:NRC350-Si(SUS304)檢測 (RMK00619) . 5.其餘品質管制若無特別註明，則以對應的烤漆產品用途管制 (RMK00619) . 6.【捲取+套桶】出口一律 STAGGER 捲取，並使用比訂單寬度"加寬"的套桶（一般為"P"，超低光澤與印刷為"S"） (RMK00619) | 訂單:2502DCD006/003 TOL 無 <生產備註> 事項 |  | 訂單 2502DCD006/003 修改記錄如下: 20250213 15:57:08 (21003) 退火碼: >> S1, 用途碼: >> CIA008, 背面標示: >> C989, 訂單背面顏色(五碼): >> BW73Y, 背面漆膜厚: >> 12.5, 背面漆塗漆型式幾塗幾烤: >> 2, 鉻酸鹽: >> Z, 訂單厚度: >> 0.46, 訂單重: >> 10, 重量容許率(下限): >> 10, 重量容許率(上限): >> 10, 訂單寬度: >> 914, 鍍製方式: >> BC, 鋼捲內徑: >> 508, 鋼捲下限重: >> 3, 鋼捲上限重: >> 5, 壓花條件碼: >> -, 表面花紋: >> -, 綠色識別碼: >> -, 印刷輥號: >> -, 產品代碼: >> PPSUS, 皮膜碼: >> -, 單位別: >> M, 油品種類: >> Z, 塗油量: >> Z, 包裝代碼: >> A3 , 保護膜碼: >> -, 客戶試片取樣型式: >> -, 調質碼: >> S, 套筒碼: >> P , 規格: >> CSUS304-20, 製造標準: >> SYSCO, 表面處理劑種類: >> Z, 表面處理劑塗佈量: >> Z, 伸長率測試: >> N, 硬度測試碼: >> N, 抗拉強度測試: >> N, 降伏強度測試: >> N, 訂單正面顏色(五碼): >> 1G380, 正面漆膜厚: >> 25, 正面漆塗漆型式幾塗幾烤: >> 2, 修邊碼: >> Y, 重量碼: >> AW, 鋼捲捲向: >> I, 鍍層碼: >> -, | *:
PPSUS | 2502DCD006/004 |  |  | 1. PPSUS&PPAL 單位長度(M/T)要自己算完後修改 SOP內容。RD洗衣機外殼用可用 -0.04～0 去算 (OFP00649)-{.不符.} | 訂單:2502DCD006/004 CPL 無 <生產備註> 事項 | 訂單:2502DCD006/004 CR1 無 <生產備註> 事項 | 訂單:2502DCD006/004 CR2 無 <生產備註> 事項 | 訂單:2502DCD006/004 CG1 <生產備註> 事項如下 . 瓦形屋頂用 注意鍍層控制範圍：min=標準值，Max=標準值+30 (RMK00103) . 因成形性需求故鍍層量有上限管制，排程變換前後一顆分切請U3暫留，待產線確認鍍層量後再行處置。 (RMK00103) | 訂單:2502DCD006/004 CG2 <生產備註> 事項如下 . 瓦形屋頂用 注意鍍層控制範圍：min=標準值，Max=標準值+30 (RMK00103) . 因成形性需求故鍍層量有上限管制，排程變換前後一顆分切請U3暫留，待產線確認鍍層量後再行處置。 (RMK00103) | 訂單:2502DCD006/004 CC1 <生產備註> 事項如下 . 超低光澤產品,色差計塗佈量依據5+20U為基準。RYF89 以5+22U為基準。 (RMK00103) . 請出口人員貼上"請勿堆疊"紅色標簽. (RMK00103) . R字頭色碼 MASS 目標100%~115%之間. (RMK00103) . R字頭色碼塗佈量須在20U以上,不然會有白色點狀(繩紋),已被客戶訴賠. (RMK00103) . 捲起單位張力請加大至 5.5（有另行備註要求張力設定時，依另行備註需求設定）） (RMK00103) . 1.入口板厚以平凸分釐卡量測,其W/D距板邊10mm處量測 (RMK00619) . 2.入口急峻度≦0.7%，毛邊(雙平頭分釐卡)≦30μm(一定要落實記錄，以作為品質追蹤依據) (RMK00619) . 3.出/入口鼓起≦0.5mm超出管制規格請TSD送RCL確認板形 (RMK00619) . 4.前處理皮膜Si=14±5 mg/m2於CC2品檢室Twin-X:NRC350-Si(SUS304)檢測 (RMK00619) . 5.其餘品質管制若無特別註明，則以對應的烤漆產品用途管制 (RMK00619) . 6.【捲取+套桶】出口一律 STAGGER 捲取，並使用比訂單寬度"加寬"的套桶（一般為"P"，超低光澤與印刷為"S"） (RMK00619) | 訂單:2502DCD006/004 CC2 <生產備註> 事項如下 . 超低光澤產品,色差計塗佈量依據5+20U為基準。RYF89 以5+22U為基準。 (RMK00103) . 請出口人員貼上"請勿堆疊"紅色標簽. (RMK00103) . R字頭色碼 MASS 目標100%~115%之間. (RMK00103) . R字頭色碼塗佈量須在20U以上,不然會有白色點狀(繩紋),已被客戶訴賠. (RMK00103) . 1.入口板厚以平凸分釐卡量測,其W/D距板邊10mm處量測 (RMK00619) . 2.入口急峻度≦0.7%，毛邊(雙平頭分釐卡)≦30μm(一定要落實記錄，以作為品質追蹤依據) (RMK00619) . 3.出/入口鼓起≦0.5mm超出管制規格請TSD送RCL確認板形 (RMK00619) . 4.前處理皮膜Si=14±5 mg/m2於CC2品檢室Twin-X:NRC350-Si(SUS304)檢測 (RMK00619) . 5.其餘品質管制若無特別註明，則以對應的烤漆產品用途管制 (RMK00619) . 6.【捲取+套桶】出口一律 STAGGER 捲取，並使用比訂單寬度"加寬"的套桶（一般為"P"，超低光澤與印刷為"S"） (RMK00619) | 訂單:2502DCD006/004 RCL 無 <生產備註> 事項 | 訂單:2502DCD006/004 CCPK 無 <生產備註> 事項 | 訂單:2502DCD006/004 CGQC <品檢備註> 事項如下 . 瓦形屋頂用 注意鍍層控制範圍：min=標準值，Max=標準值+30 (RMK00103) | 訂單:2502DCD006/004 CCQC <品檢備註> 事項如下 . 超低光澤產品,色差計塗佈量依據5+20U為基準。RYF89 以5+22U為基準。 (RMK00103) . R字頭色碼 MASS 目標100%~115%之間. (RMK00103) . 1.入口板厚以平凸分釐卡量測,其W/D距板邊10mm處量測 (RMK00619) . 2.入口急峻度≦0.7%，毛邊(雙平頭分釐卡)≦30μm(一定要落實記錄，以作為品質追蹤依據) (RMK00619) . 3.出/入口鼓起≦0.5mm超出管制規格請TSD送RCL確認板形 (RMK00619) . 4.前處理皮膜Si=14±5 mg/m2於CC2品檢室Twin-X:NRC350-Si(SUS304)檢測 (RMK00619) . 5.其餘品質管制若無特別註明，則以對應的烤漆產品用途管制 (RMK00619) . 6.【捲取+套桶】出口一律 STAGGER 捲取，並使用比訂單寬度"加寬"的套桶（一般為"P"，超低光澤與印刷為"S"） (RMK00619) | 訂單:2502DCD006/004 TOL 無 <生產備註> 事項 |  | 訂單 2502DCD006/004 修改記錄如下: 20250213 15:57:11 (21003) 退火碼: >> S1, 用途碼: >> CIA008, 背面標示: >> C989, 訂單背面顏色(五碼): >> BW73Y, 背面漆膜厚: >> 12.5, 背面漆塗漆型式幾塗幾烤: >> 2, 鉻酸鹽: >> Z, 訂單厚度: >> 0.46, 訂單重: >> 20, 重量容許率(下限): >> 10, 重量容許率(上限): >> 10, 訂單寬度: >> 914, 鍍製方式: >> BC, 鋼捲內徑: >> 508, 鋼捲下限重: >> 3, 鋼捲上限重: >> 5, 壓花條件碼: >> -, 表面花紋: >> -, 綠色識別碼: >> -, 印刷輥號: >> -, 產品代碼: >> PPSUS, 皮膜碼: >> -, 單位別: >> M, 油品種類: >> Z, 塗油量: >> Z, 包裝代碼: >> A3 , 保護膜碼: >> -, 客戶試片取樣型式: >> -, 調質碼: >> S, 套筒碼: >> S , 規格: >> CSUS304-20, 製造標準: >> SYSCO, 表面處理劑種類: >> Z, 表面處理劑塗佈量: >> Z, 伸長率測試: >> N, 硬度測試碼: >> N, 抗拉強度測試: >> N, 降伏強度測試: >> N, 訂單正面顏色(五碼): >> RYF89, 正面漆膜厚: >> 25, 正面漆塗漆型式幾塗幾烤: >> 2, 修邊碼: >> Y, 重量碼: >> AW, 鋼捲捲向: >> I, 鍍層碼: >> -, | *:
PPGL | 2502DCD007/001 |  | 1. 部分大陸料含B元素超過CNS規範管制，故請原料CNS規範之訂單不要配大陸料 (OFP00684)-{.不符.} | 1. 訂單若有厚度變異，冷軋厚度公差比照烤漆計算公式 , 但最小為 1/2 公差做設定 (OFP00254)-{.不符.} 2. "偏薄要求訂單" 鍍後厚度減 鍍後厚度下限需大於 0.02 MM,以免發生厚度不足狀況 (OFP00369)-{.不符.} 3. 部分大陸料含B元素超過CNS規範管制，故請原料CNS規範之訂單不要配大陸料 (OFP00684)-{.不符.} | 訂單:2502DCD007/001 CPL <生產備註> 事項如下 . 除HGI/ HGL 訂單邊緣不噴油. 其餘皆側緣噴油 (RMK00285) | 訂單:2502DCD007/001 CR1 無 <生產備註> 事項 | 訂單:2502DCD007/001 CR2 無 <生產備註> 事項 | 訂單:2502DCD007/001 CG1 無 <生產備註> 事項 | 訂單:2502DCD007/001 CG2 無 <生產備註> 事項 | 訂單:2502DCD007/001 CC1 <生產備註> 事項如下 . ★品檢注意！JIS&CNS 訂單必須每滿50噸一定要再做一次TEST (RMK00259) . 【品檢】 第一PASS(只塗底漆)仍需作外觀板面檢驗, 若發現缺陷以８８Ｂ處置作暫留 (RMK00345) . 【品檢】測試時依Base色差值管制, 超出管制值時,若TSD2 或 TDCC判定要生產, 請在測試及外觀報表簽名 (RMK00345) . 【品檢】 測試時最後成品要不要生產由 TSD2決定 (RMK00345) . 【品檢】正式生產後, 請保留第二分切試片，簽名當作此生產批對色板, 並請留意同批目視無明顯色差。 (RMK00345) . 【品檢】每一分切留30cm*全寬試片1片裁成A4一片 TO 業務 (RMK00345) . 2015年發生過訴賠。請出口使用鋼套桶前請檢查焊接處，以免捲取後產生折痕 (RMK00381) . 2.第2Pass (RMK00438) . 2.1.線速: 50mpm 印刷輥號: G34-C1300 (RMK00438) . 2.2.第2Pass生產，前處理不必塗裝。 (RMK00438) . 2.3.出口鋼捲請貼“禁止疊放”紅色標籤。收捲張力設定同rough matt。 (RMK00438) . 2.4.Base 2輥R塗裝，濾心50μ，稀釋Thinner為No.2B，粘度50±10”，PMT設定為232℃。 (RMK00438) . 2.5.Printer (Head 1 + Head 3) 2輥印刷砂岩石紋圖案 (NYT37S)。 (RMK00438) . 2.6.Printer 生產時需開熱風。 (RMK00438) . 2.7.Printer Head 4 塗裝KP 1E6172，PMT設定為232℃。 (RMK00438) . 2.8.1E6172 Clear有含骨材，塗裝黏度：先以原液塗裝視塗裝板面狀況作調整。 (RMK00438) . 2.9.Clear稀釋Thinner為No.2B，濾心125μ。 (RMK00438) . 1.第1Pass (RMK00595) . 1.1.線速85mpm，只塗裝正面5μ，背面僅前處理不塗漆。 (RMK00595) . 1.2.正面底漆以R塗裝方式，不允許繩紋或塗佈不均..等塗裝缺陷。 (RMK00595) . 1.3.塗佈量請控制95~105%。 (RMK00595) . 1.4.第1Pass生產不用噴背標。 (RMK00595) | 訂單:2502DCD007/001 CC2 <生產備註> 事項如下 . ★品檢注意！JIS&CNS 訂單必須每滿50噸一定要再做一次TEST (RMK00259) . 【品檢】 第一PASS(只塗底漆)仍需作外觀板面檢驗, 若發現缺陷以８８Ｂ處置作暫留 (RMK00345) . 【品檢】測試時依Base色差值管制, 超出管制值時,若TSD2 或 TDCC判定要生產, 請在測試及外觀報表簽名 (RMK00345) . 【品檢】 測試時最後成品要不要生產由 TSD2決定 (RMK00345) . 【品檢】正式生產後, 請保留第二分切試片，簽名當作此生產批對色板, 並請留意同批目視無明顯色差。 (RMK00345) . 【品檢】每一分切留30cm*全寬試片1片裁成A4一片 TO 業務 (RMK00345) . 2015年發生過訴賠。請出口使用鋼套桶前請檢查焊接處，以免捲取後產生折痕 (RMK00381) . 2.第2Pass (RMK00438) . 2.1.線速: 50mpm 印刷輥號: G34-C1300 (RMK00438) . 2.2.第2Pass生產，前處理不必塗裝。 (RMK00438) . 2.3.出口鋼捲請貼“禁止疊放”紅色標籤。收捲張力設定同rough matt。 (RMK00438) . 2.4.Base 2輥R塗裝，濾心50μ，稀釋Thinner為No.2B，粘度50±10”，PMT設定為232℃。 (RMK00438) . 2.5.Printer (Head 1 + Head 3) 2輥印刷砂岩石紋圖案 (NYT37S)。 (RMK00438) . 2.6.Printer 生產時需開熱風。 (RMK00438) . 2.7.Printer Head 4 塗裝KP 1E6172，PMT設定為232℃。 (RMK00438) . 2.8.1E6172 Clear有含骨材，塗裝黏度：先以原液塗裝視塗裝板面狀況作調整。 (RMK00438) . 2.9.Clear稀釋Thinner為No.2B，濾心125μ。 (RMK00438) . 1.第1Pass (RMK00595) . 1.1.線速85mpm，只塗裝正面5μ，背面僅前處理不塗漆。 (RMK00595) . 1.2.正面底漆以R塗裝方式，不允許繩紋或塗佈不均..等塗裝缺陷。 (RMK00595) . 1.3.塗佈量請控制95~105%。 (RMK00595) . 1.4.第1Pass生產不用噴背標。 (RMK00595) | 訂單:2502DCD007/001 RCL 無 <生產備註> 事項 | 訂單:2502DCD007/001 CCPK 無 <生產備註> 事項 | 訂單:2502DCD007/001 CGQC 無 <品檢備註> 事項 | 訂單:2502DCD007/001 CCQC <品檢備註> 事項如下 . ★品檢注意！JIS&CNS 訂單必須每滿50噸一定要再做一次TEST (RMK00259) . 【品檢】 第一PASS(只塗底漆)仍需作外觀板面檢驗, 若發現缺陷以８８Ｂ處置作暫留 (RMK00345) . 【品檢】測試時依Base色差值管制, 超出管制值時,若TSD2 或 TDCC判定要生產, 請在測試及外觀報表簽名 (RMK00345) . 【品檢】 測試時最後成品要不要生產由 TSD2決定 (RMK00345) . 【品檢】正式生產後, 請保留第二分切試片，簽名當作此生產批對色板, 並請留意同批目視無明顯色差。 (RMK00345) . 【品檢】每一分切留30cm*全寬試片1片裁成A4一片 TO 業務 (RMK00345) . 2.第2Pass (RMK00438) . 2.1.線速: 50mpm 印刷輥號: G34-C1300 (RMK00438) . 2.2.第2Pass生產，前處理不必塗裝。 (RMK00438) . 2.3.出口鋼捲請貼“禁止疊放”紅色標籤。收捲張力設定同rough matt。 (RMK00438) . 2.4.Base 2輥R塗裝，濾心50μ，稀釋Thinner為No.2B，粘度50±10”，PMT設定為232℃。 (RMK00438) . 2.5.Printer (Head 1 + Head 3) 2輥印刷砂岩石紋圖案 (NYT37S)。 (RMK00438) . 2.6.Printer 生產時需開熱風。 (RMK00438) . 2.7.Printer Head 4 塗裝KP 1E6172，PMT設定為232℃。 (RMK00438) . 2.8.1E6172 Clear有含骨材，塗裝黏度：先以原液塗裝視塗裝板面狀況作調整。 (RMK00438) . 2.9.Clear稀釋Thinner為No.2B，濾心125μ。 (RMK00438) . 1.第1Pass (RMK00595) . 1.1.線速85mpm，只塗裝正面5μ，背面僅前處理不塗漆。 (RMK00595) . 1.2.正面底漆以R塗裝方式，不允許繩紋或塗佈不均..等塗裝缺陷。 (RMK00595) . 1.3.塗佈量請控制95~105%。 (RMK00595) . 1.4.第1Pass生產不用噴背標。 (RMK00595) | 訂單:2502DCD007/001 TOL 無 <生產備註> 事項 |  | 訂單 2502DCD007/001 修改記錄如下: 20250214 08:17:48 (21003) 退火碼: >> S1, 用途碼: >> COA020, 背面標示: >> C811, 訂單背面顏色(五碼): >> BW73X, 背面漆膜厚: >> 15, 背面漆塗漆型式幾塗幾烤: >> 2, 鉻酸鹽: >> Z, 訂單厚度: >> 0.35, 訂單重: >> 180, 重量容許率(下限): >> 10, 重量容許率(上限): >> 10, 訂單寬度: >> 914, 鍍製方式: >> BC, 鋼捲內徑: >> 508, 鋼捲下限重: >> 3, 鋼捲上限重: >> 5, 壓花條件碼: >> -, 表面花紋: >> R, GL鋅花要求下限: >> 0, GL鋅花要求上限: >> 0, 綠色識別碼: >> -, 印刷輥號: >> G34-C1300, 產品代碼: >> PPGL, 皮膜碼: >> -, 單位別: >> M, 油品種類: >> Z, 塗油量: >> Z, 包裝代碼: >> D2 , 保護膜碼: >> -, 客戶試片取樣型式: >> -, 調質碼: >> S, 套筒碼: >> S , 規格: >> CGLCC-20, 製造標準: >> CNS, 表面處理劑種類: >> Z, 表面處理劑塗佈量: >> Z, 伸長率測試: >> N, 硬度測試碼: >> N, 抗拉強度測試: >> N, 降伏強度測試: >> N, 厚度變異: >> -1.6, 訂單正面顏色(五碼): >> NYS3X, 正面漆膜厚: >> NOM, 正面漆塗漆型式幾塗幾烤: >> 2, 修邊碼: >> Y, 重量碼: >> AW, 鋼捲捲向: >> I, 鍍層碼: >> AZ150, 20250226 11:29:59 (21003) 訂單重: 180 >> 60, 20250227 14:28:50 (22030) 訂單重: 60 >> 20, | H:厚度偏薄
PPGL | 2502DCD007/002 |  | 1. 部分大陸料含B元素超過CNS規範管制，故請原料CNS規範之訂單不要配大陸料 (OFP00684)-{.不符.} | 1. 訂單若有厚度變異，冷軋厚度公差比照烤漆計算公式 , 但最小為 1/2 公差做設定 (OFP00254)-{.不符.} 2. "偏薄要求訂單" 鍍後厚度減 鍍後厚度下限需大於 0.02 MM,以免發生厚度不足狀況 (OFP00369)-{.不符.} 3. 部分大陸料含B元素超過CNS規範管制，故請原料CNS規範之訂單不要配大陸料 (OFP00684)-{.不符.} | 訂單:2502DCD007/002 CPL <生產備註> 事項如下 . 除HGI/ HGL 訂單邊緣不噴油. 其餘皆側緣噴油 (RMK00285) | 訂單:2502DCD007/002 CR1 無 <生產備註> 事項 | 訂單:2502DCD007/002 CR2 無 <生產備註> 事項 | 訂單:2502DCD007/002 CG1 無 <生產備註> 事項 | 訂單:2502DCD007/002 CG2 無 <生產備註> 事項 | 訂單:2502DCD007/002 CC1 <生產備註> 事項如下 . ★品檢注意！JIS&CNS 訂單必須每滿50噸一定要再做一次TEST (RMK00259) . 【品檢】 第一PASS(只塗底漆)仍需作外觀板面檢驗, 若發現缺陷以８８Ｂ處置作暫留 (RMK00345) . 【品檢】測試時依Base色差值管制, 超出管制值時,若TSD2 或 TDCC判定要生產, 請在測試及外觀報表簽名 (RMK00345) . 【品檢】 測試時最後成品要不要生產由 TSD2決定 (RMK00345) . 【品檢】正式生產後, 請保留第二分切試片，簽名當作此生產批對色板, 並請留意同批目視無明顯色差。 (RMK00345) . 【品檢】每一分切留30cm*全寬試片1片裁成A4一片 TO 業務 (RMK00345) . 2015年發生過訴賠。請出口使用鋼套桶前請檢查焊接處，以免捲取後產生折痕 (RMK00381) . 2.第2Pass (RMK00436) . 2.1.線速: 60mpm 印刷輥號: F24-C1300 (RMK00436) . 2.3.第2Pass生產，前處理不必塗裝。 (RMK00436) . 2.4.出口鋼捲請貼“禁止疊放”紅色標籤。收捲張力設定同rough matt。 (RMK00436) . 2.5.Base 2輥R塗裝，濾心50μ，稀釋Thinner為No.2B，粘度50±10”，PMT設定為232℃。 (RMK00436) . 2.6.Printer Head 2 印刷松木紋圖案 (NBT77S)。 (RMK00436) . 2.7.Printer Head 4 塗裝1E6172，PMT設定為232℃。 (RMK00436) . 2.8.1E6172 Clear有含骨材，塗裝黏度：先以原液塗裝視塗裝板面狀況作調整。 (RMK00436) . 2.9.Clear稀釋Thinner為No.2B，濾心125μ。 (RMK00436) . 1.第1Pass (RMK00595) . 1.1.線速85mpm，只塗裝正面5μ，背面僅前處理不塗漆。 (RMK00595) . 1.2.正面底漆以R塗裝方式，不允許繩紋或塗佈不均..等塗裝缺陷。 (RMK00595) . 1.3.塗佈量請控制95~105%。 (RMK00595) . 1.4.第1Pass生產不用噴背標。 (RMK00595) | 訂單:2502DCD007/002 CC2 <生產備註> 事項如下 . ★品檢注意！JIS&CNS 訂單必須每滿50噸一定要再做一次TEST (RMK00259) . 【品檢】 第一PASS(只塗底漆)仍需作外觀板面檢驗, 若發現缺陷以８８Ｂ處置作暫留 (RMK00345) . 【品檢】測試時依Base色差值管制, 超出管制值時,若TSD2 或 TDCC判定要生產, 請在測試及外觀報表簽名 (RMK00345) . 【品檢】 測試時最後成品要不要生產由 TSD2決定 (RMK00345) . 【品檢】正式生產後, 請保留第二分切試片，簽名當作此生產批對色板, 並請留意同批目視無明顯色差。 (RMK00345) . 【品檢】每一分切留30cm*全寬試片1片裁成A4一片 TO 業務 (RMK00345) . 2015年發生過訴賠。請出口使用鋼套桶前請檢查焊接處，以免捲取後產生折痕 (RMK00381) . 2.第2Pass (RMK00436) . 2.1.線速: 60mpm 印刷輥號: F24-C1300 (RMK00436) . 2.3.第2Pass生產，前處理不必塗裝。 (RMK00436) . 2.4.出口鋼捲請貼“禁止疊放”紅色標籤。收捲張力設定同rough matt。 (RMK00436) . 2.5.Base 2輥R塗裝，濾心50μ，稀釋Thinner為No.2B，粘度50±10”，PMT設定為232℃。 (RMK00436) . 2.6.Printer Head 2 印刷松木紋圖案 (NBT77S)。 (RMK00436) . 2.7.Printer Head 4 塗裝1E6172，PMT設定為232℃。 (RMK00436) . 2.8.1E6172 Clear有含骨材，塗裝黏度：先以原液塗裝視塗裝板面狀況作調整。 (RMK00436) . 2.9.Clear稀釋Thinner為No.2B，濾心125μ。 (RMK00436) . 1.第1Pass (RMK00595) . 1.1.線速85mpm，只塗裝正面5μ，背面僅前處理不塗漆。 (RMK00595) . 1.2.正面底漆以R塗裝方式，不允許繩紋或塗佈不均..等塗裝缺陷。 (RMK00595) . 1.3.塗佈量請控制95~105%。 (RMK00595) . 1.4.第1Pass生產不用噴背標。 (RMK00595) | 訂單:2502DCD007/002 RCL 無 <生產備註> 事項 | 訂單:2502DCD007/002 CCPK 無 <生產備註> 事項 | 訂單:2502DCD007/002 CGQC 無 <品檢備註> 事項 | 訂單:2502DCD007/002 CCQC <品檢備註> 事項如下 . ★品檢注意！JIS&CNS 訂單必須每滿50噸一定要再做一次TEST (RMK00259) . 【品檢】 第一PASS(只塗底漆)仍需作外觀板面檢驗, 若發現缺陷以８８Ｂ處置作暫留 (RMK00345) . 【品檢】測試時依Base色差值管制, 超出管制值時,若TSD2 或 TDCC判定要生產, 請在測試及外觀報表簽名 (RMK00345) . 【品檢】 測試時最後成品要不要生產由 TSD2決定 (RMK00345) . 【品檢】正式生產後, 請保留第二分切試片，簽名當作此生產批對色板, 並請留意同批目視無明顯色差。 (RMK00345) . 【品檢】每一分切留30cm*全寬試片1片裁成A4一片 TO 業務 (RMK00345) . 2.第2Pass (RMK00436) . 2.1.線速: 60mpm 印刷輥號: F24-C1300 (RMK00436) . 2.3.第2Pass生產，前處理不必塗裝。 (RMK00436) . 2.4.出口鋼捲請貼“禁止疊放”紅色標籤。收捲張力設定同rough matt。 (RMK00436) . 2.5.Base 2輥R塗裝，濾心50μ，稀釋Thinner為No.2B，粘度50±10”，PMT設定為232℃。 (RMK00436) . 2.6.Printer Head 2 印刷松木紋圖案 (NBT77S)。 (RMK00436) . 2.7.Printer Head 4 塗裝1E6172，PMT設定為232℃。 (RMK00436) . 2.8.1E6172 Clear有含骨材，塗裝黏度：先以原液塗裝視塗裝板面狀況作調整。 (RMK00436) . 2.9.Clear稀釋Thinner為No.2B，濾心125μ。 (RMK00436) . 1.第1Pass (RMK00595) . 1.1.線速85mpm，只塗裝正面5μ，背面僅前處理不塗漆。 (RMK00595) . 1.2.正面底漆以R塗裝方式，不允許繩紋或塗佈不均..等塗裝缺陷。 (RMK00595) . 1.3.塗佈量請控制95~105%。 (RMK00595) . 1.4.第1Pass生產不用噴背標。 (RMK00595) | 訂單:2502DCD007/002 TOL 無 <生產備註> 事項 |  | 訂單 2502DCD007/002 修改記錄如下: 20250226 11:30:02 (21003) 退火碼: >> S1, 用途碼: >> COA020, 背面標示: >> C811, 訂單背面顏色(五碼): >> BW73X, 背面漆膜厚: >> 15, 背面漆塗漆型式幾塗幾烤: >> 2, 鉻酸鹽: >> Z, 訂單厚度: >> 0.35, 訂單重: >> 60, 重量容許率(下限): >> 10, 重量容許率(上限): >> 10, 訂單寬度: >> 914, 鍍製方式: >> BC, 鋼捲內徑: >> 508, 鋼捲下限重: >> 3, 鋼捲上限重: >> 5, 壓花條件碼: >> -, 表面花紋: >> R, GL鋅花要求下限: >> 0, GL鋅花要求上限: >> 0, 綠色識別碼: >> -, 印刷輥號: >> F24-C1300, 產品代碼: >> PPGL, 皮膜碼: >> -, 單位別: >> M, 油品種類: >> Z, 塗油量: >> Z, 包裝代碼: >> D2 , 保護膜碼: >> -, 客戶試片取樣型式: >> -, 調質碼: >> S, 套筒碼: >> S , 規格: >> CGLCC-20, 製造標準: >> CNS, 表面處理劑種類: >> Z, 表面處理劑塗佈量: >> Z, 伸長率測試: >> N, 硬度測試碼: >> N, 抗拉強度測試: >> N, 降伏強度測試: >> N, 厚度變異: >> -1.6, 訂單正面顏色(五碼): >> NBW3Y, 正面漆膜厚: >> NOM, 正面漆塗漆型式幾塗幾烤: >> 2, 修邊碼: >> Y, 重量碼: >> AW, 鋼捲捲向: >> I, 鍍層碼: >> AZ150, | H:厚度偏薄
PPGL | 2502DCD007/003 |  | 1. 部分大陸料含B元素超過CNS規範管制，故請原料CNS規範之訂單不要配大陸料 (OFP00684)-{.不符.} | 1. 訂單若有厚度變異，冷軋厚度公差比照烤漆計算公式 , 但最小為 1/2 公差做設定 (OFP00254)-{.不符.} 2. "偏薄要求訂單" 鍍後厚度減 鍍後厚度下限需大於 0.02 MM,以免發生厚度不足狀況 (OFP00369)-{.不符.} 3. 部分大陸料含B元素超過CNS規範管制，故請原料CNS規範之訂單不要配大陸料 (OFP00684)-{.不符.} | 訂單:2502DCD007/003 CPL <生產備註> 事項如下 . 除HGI/ HGL 訂單邊緣不噴油. 其餘皆側緣噴油 (RMK00285) | 訂單:2502DCD007/003 CR1 無 <生產備註> 事項 | 訂單:2502DCD007/003 CR2 無 <生產備註> 事項 | 訂單:2502DCD007/003 CG1 無 <生產備註> 事項 | 訂單:2502DCD007/003 CG2 無 <生產備註> 事項 | 訂單:2502DCD007/003 CC1 <生產備註> 事項如下 . ★品檢注意！JIS&CNS 訂單必須每滿50噸一定要再做一次TEST (RMK00259) . 【品檢】 第一PASS(只塗底漆)仍需作外觀板面檢驗, 若發現缺陷以８８Ｂ處置作暫留 (RMK00345) . 【品檢】測試時依Base色差值管制, 超出管制值時,若TSD2 或 TDCC判定要生產, 請在測試及外觀報表簽名 (RMK00345) . 【品檢】 測試時最後成品要不要生產由 TSD2決定 (RMK00345) . 【品檢】正式生產後, 請保留第二分切試片，簽名當作此生產批對色板, 並請留意同批目視無明顯色差。 (RMK00345) . 【品檢】每一分切留30cm*全寬試片1片裁成A4一片 TO 業務 (RMK00345) . 2015年發生過訴賠。請出口使用鋼套桶前請檢查焊接處，以免捲取後產生折痕 (RMK00381) . 2.第2Pass (RMK00437) . 2.1.線速: 60mpm 印刷輥號: F14-C1300 (RMK00437) . 2.2.第2Pass生產，前處理不必塗裝。 (RMK00437) . 2.3.出口鋼捲請貼“禁止疊放”紅色標籤。收捲張力設定同rough matt。 (RMK00437) . 2.4.Base 2輥R塗裝，濾心50μ，稀釋Thinner為No.2B，粘度50±10”，PMT設定為232℃。 (RMK00437) . 2.5.Printer Head 2 印刷紅豆杉木紋圖案 (NBT34S)。 (RMK00437) . 2.6.Printer Head 4 塗裝KP 1E6172 Clear，PMT設定為232℃。 (RMK00437) . 2.7.Clear有含骨材，塗裝黏度：先以原液塗裝，視塗裝板面狀況作調整。 (RMK00437) . 2.8.Clear稀釋Thinner為No.2B，濾心125μ。 (RMK00437) . 2.9.PS. 2016/09月起紅豆杉切換Clear（原光澤25度1ED062改為光澤10度1E6172） (RMK00437) . 1.第1Pass (RMK00595) . 1.1.線速85mpm，只塗裝正面5μ，背面僅前處理不塗漆。 (RMK00595) . 1.2.正面底漆以R塗裝方式，不允許繩紋或塗佈不均..等塗裝缺陷。 (RMK00595) . 1.3.塗佈量請控制95~105%。 (RMK00595) . 1.4.第1Pass生產不用噴背標。 (RMK00595) | 訂單:2502DCD007/003 CC2 <生產備註> 事項如下 . ★品檢注意！JIS&CNS 訂單必須每滿50噸一定要再做一次TEST (RMK00259) . 【品檢】 第一PASS(只塗底漆)仍需作外觀板面檢驗, 若發現缺陷以８８Ｂ處置作暫留 (RMK00345) . 【品檢】測試時依Base色差值管制, 超出管制值時,若TSD2 或 TDCC判定要生產, 請在測試及外觀報表簽名 (RMK00345) . 【品檢】 測試時最後成品要不要生產由 TSD2決定 (RMK00345) . 【品檢】正式生產後, 請保留第二分切試片，簽名當作此生產批對色板, 並請留意同批目視無明顯色差。 (RMK00345) . 【品檢】每一分切留30cm*全寬試片1片裁成A4一片 TO 業務 (RMK00345) . 2015年發生過訴賠。請出口使用鋼套桶前請檢查焊接處，以免捲取後產生折痕 (RMK00381) . 2.第2Pass (RMK00437) . 2.1.線速: 60mpm 印刷輥號: F14-C1300 (RMK00437) . 2.2.第2Pass生產，前處理不必塗裝。 (RMK00437) . 2.3.出口鋼捲請貼“禁止疊放”紅色標籤。收捲張力設定同rough matt。 (RMK00437) . 2.4.Base 2輥R塗裝，濾心50μ，稀釋Thinner為No.2B，粘度50±10”，PMT設定為232℃。 (RMK00437) . 2.5.Printer Head 2 印刷紅豆杉木紋圖案 (NBT34S)。 (RMK00437) . 2.6.Printer Head 4 塗裝KP 1E6172 Clear，PMT設定為232℃。 (RMK00437) . 2.7.Clear有含骨材，塗裝黏度：先以原液塗裝，視塗裝板面狀況作調整。 (RMK00437) . 2.8.Clear稀釋Thinner為No.2B，濾心125μ。 (RMK00437) . 2.9.PS. 2016/09月起紅豆杉切換Clear（原光澤25度1ED062改為光澤10度1E6172） (RMK00437) . 1.第1Pass (RMK00595) . 1.1.線速85mpm，只塗裝正面5μ，背面僅前處理不塗漆。 (RMK00595) . 1.2.正面底漆以R塗裝方式，不允許繩紋或塗佈不均..等塗裝缺陷。 (RMK00595) . 1.3.塗佈量請控制95~105%。 (RMK00595) . 1.4.第1Pass生產不用噴背標。 (RMK00595) | 訂單:2502DCD007/003 RCL 無 <生產備註> 事項 | 訂單:2502DCD007/003 CCPK 無 <生產備註> 事項 | 訂單:2502DCD007/003 CGQC 無 <品檢備註> 事項 | 訂單:2502DCD007/003 CCQC <品檢備註> 事項如下 . ★品檢注意！JIS&CNS 訂單必須每滿50噸一定要再做一次TEST (RMK00259) . 【品檢】 第一PASS(只塗底漆)仍需作外觀板面檢驗, 若發現缺陷以８８Ｂ處置作暫留 (RMK00345) . 【品檢】測試時依Base色差值管制, 超出管制值時,若TSD2 或 TDCC判定要生產, 請在測試及外觀報表簽名 (RMK00345) . 【品檢】 測試時最後成品要不要生產由 TSD2決定 (RMK00345) . 【品檢】正式生產後, 請保留第二分切試片，簽名當作此生產批對色板, 並請留意同批目視無明顯色差。 (RMK00345) . 【品檢】每一分切留30cm*全寬試片1片裁成A4一片 TO 業務 (RMK00345) . 2.第2Pass (RMK00437) . 2.1.線速: 60mpm 印刷輥號: F14-C1300 (RMK00437) . 2.2.第2Pass生產，前處理不必塗裝。 (RMK00437) . 2.3.出口鋼捲請貼“禁止疊放”紅色標籤。收捲張力設定同rough matt。 (RMK00437) . 2.4.Base 2輥R塗裝，濾心50μ，稀釋Thinner為No.2B，粘度50±10”，PMT設定為232℃。 (RMK00437) . 2.5.Printer Head 2 印刷紅豆杉木紋圖案 (NBT34S)。 (RMK00437) . 2.6.Printer Head 4 塗裝KP 1E6172 Clear，PMT設定為232℃。 (RMK00437) . 2.7.Clear有含骨材，塗裝黏度：先以原液塗裝，視塗裝板面狀況作調整。 (RMK00437) . 2.8.Clear稀釋Thinner為No.2B，濾心125μ。 (RMK00437) . 2.9.PS. 2016/09月起紅豆杉切換Clear（原光澤25度1ED062改為光澤10度1E6172） (RMK00437) . 1.第1Pass (RMK00595) . 1.1.線速85mpm，只塗裝正面5μ，背面僅前處理不塗漆。 (RMK00595) . 1.2.正面底漆以R塗裝方式，不允許繩紋或塗佈不均..等塗裝缺陷。 (RMK00595) . 1.3.塗佈量請控制95~105%。 (RMK00595) . 1.4.第1Pass生產不用噴背標。 (RMK00595) | 訂單:2502DCD007/003 TOL 無 <生產備註> 事項 |  | 訂單 2502DCD007/003 修改記錄如下: 20250226 11:30:05 (21003) 退火碼: >> S1, 用途碼: >> COA020, 背面標示: >> C811, 訂單背面顏色(五碼): >> BW73X, 背面漆膜厚: >> 15, 背面漆塗漆型式幾塗幾烤: >> 2, 鉻酸鹽: >> Z, 訂單厚度: >> 0.35, 訂單重: >> 20, 重量容許率(下限): >> 10, 重量容許率(上限): >> 10, 訂單寬度: >> 914, 鍍製方式: >> BC, 鋼捲內徑: >> 508, 鋼捲下限重: >> 3, 鋼捲上限重: >> 5, 壓花條件碼: >> -, 表面花紋: >> R, GL鋅花要求下限: >> 0, GL鋅花要求上限: >> 0, 綠色識別碼: >> -, 印刷輥號: >> F14-C1300, 產品代碼: >> PPGL, 皮膜碼: >> -, 單位別: >> M, 油品種類: >> Z, 塗油量: >> Z, 包裝代碼: >> D2 , 保護膜碼: >> -, 客戶試片取樣型式: >> -, 調質碼: >> S, 套筒碼: >> S , 規格: >> CGLCC-20, 製造標準: >> CNS, 表面處理劑種類: >> Z, 表面處理劑塗佈量: >> Z, 伸長率測試: >> N, 硬度測試碼: >> N, 抗拉強度測試: >> N, 降伏強度測試: >> N, 厚度變異: >> -1.6, 訂單正面顏色(五碼): >> NBW3T, 正面漆膜厚: >> NOM, 正面漆塗漆型式幾塗幾烤: >> 2, 修邊碼: >> Y, 重量碼: >> AW, 鋼捲捲向: >> I, 鍍層碼: >> AZ150, | H:厚度偏薄
PPGL | 2502DCD007/004 | 1. 警告！本用途只適用於高鍍層AZ250以上。有疑問請洽TDCC (OFP00433)-{.不符.} 2. 【提醒】確認本印刷訂單是否需特殊處理 (OFP00562)-{.不符.} 3. 【提醒】確認本印刷訂單是否需特殊處理 (OFP00563)-{.不符.} 4. 避免客戶下單用途別與色碼不符 (用途碼:CHA020, 正面色碼:NYS3XS 不符)(OFP00029)-{.不符.} | 1. 部分大陸料含B元素超過CNS規範管制，故請原料CNS規範之訂單不要配大陸料 (OFP00684)-{.不符.} | 1. 警告！本用途只適用於高鍍層AZ250以上。有疑問請洽TDCC (OFP00433)-{.不符.} 2. 提醒！孵蛋訂單鍍鋅套桶要加 "S" (OFP00559)-{.不符.} 3. 【提醒】確認本印刷訂單是否需特殊處理 (OFP00562)-{.不符.} 4. 【提醒】確認本印刷訂單是否需特殊處理 (OFP00563)-{.不符.} 5. 部分大陸料含B元素超過CNS規範管制，故請原料CNS規範之訂單不要配大陸料 (OFP00684)-{.不符.} | 訂單:2502DCD007/004 CPL <生產備註> 事項如下 . 除HGI/ HGL 訂單邊緣不噴油. 其餘皆側緣噴油 (RMK00285) | 訂單:2502DCD007/004 CR1 無 <生產備註> 事項 | 訂單:2502DCD007/004 CR2 無 <生產備註> 事項 | 訂單:2502DCD007/004 CG1 <生產備註> 事項如下 . 1.板形：依TSD鍍鋅板形規格要求。 (RMK00525) . 2.鍍鋅板面品質要求：鍍鋅表面不可有鋅痕,妊娠紋,壓痕,凹陷及刮痕等(同PCM產品之外觀要求)。 (RMK00525) . 3.出口請加鋼套桶(S)，收捲時請避免鋼套桶突出，以利後續熱處理製程作業。 (RMK00525) . 【特殊處理鋼捲】出口請加鋼套桶(S)，收捲時請避免鋼套桶突出，以利後續熱處理製程作業。 (RMK00601) | 訂單:2502DCD007/004 CG2 <生產備註> 事項如下 . 1.板形：依TSD鍍鋅板形規格要求。 (RMK00525) . 2.鍍鋅板面品質要求：鍍鋅表面不可有鋅痕,妊娠紋,壓痕,凹陷及刮痕等(同PCM產品之外觀要求)。 (RMK00525) . 3.出口請加鋼套桶(S)，收捲時請避免鋼套桶突出，以利後續熱處理製程作業。 (RMK00525) . 【特殊處理鋼捲】出口請加鋼套桶(S)，收捲時請避免鋼套桶突出，以利後續熱處理製程作業。 (RMK00601) | 訂單:2502DCD007/004 CC1 <生產備註> 事項如下 . ★品檢注意！JIS&CNS 訂單必須每滿50噸一定要再做一次TEST (RMK00259) . 2015年發生過訴賠。請出口使用鋼套桶前請檢查焊接處，以免捲取後產生折痕 (RMK00381) . 1.第1Pass (RMK00525) . 1.1.線速85mpm，指定CC2生產, 前處理使用表調，只塗裝正面5μ，背面僅前處理不塗漆。 (RMK00525) . 1.2.正面底漆以R塗裝方式，不允許繩紋或塗佈不均..等塗裝缺陷。 (RMK00525) . 1.3.塗佈量請控制95~105%。 (RMK00525) . 1.4.第1Pass生產不用噴背標。 (RMK00525) . 2.第2Pass (RMK00525) . 2.1.線速: 50mpm 印刷輥號: G34-C1300 (RMK00525) . 2.2.第2Pass生產，前處理不必塗裝。 (RMK00525) . 2.3.出口鋼捲請貼“禁止疊放”紅色標籤。收捲張力設定同rough matt。 (RMK00525) . 2.4.Base 2輥R塗裝，濾心50μ，稀釋Thinner為No.2B，粘度50±10”，PMT設定為232℃。 (RMK00525) . 2.5.Printer (Head 1 + Head 3) 2輥印刷砂岩石紋圖案 (NYT37S)。 (RMK00525) . 2.6.Printer 生產時需開熱風。 (RMK00525) . 2.7.Printer Head 4 塗裝KP 1E6172，PMT設定為232℃。 (RMK00525) . 2.8.1E6172 Clear有含骨材，塗裝黏度：先以原液塗裝視塗裝板面狀況作調整。 (RMK00525) . 2.9.Clear稀釋Thinner為No.2B，濾心125μ。 (RMK00525) . 1.第1Pass (RMK00595) . 1.1.線速85mpm，只塗裝正面5μ，背面僅前處理不塗漆。 (RMK00595) . 1.2.正面底漆以R塗裝方式，不允許繩紋或塗佈不均..等塗裝缺陷。 (RMK00595) . 1.3.塗佈量請控制95~105%。 (RMK00595) . 1.4.第1Pass生產不用噴背標。 (RMK00595) | 訂單:2502DCD007/004 CC2 <生產備註> 事項如下 . ★品檢注意！JIS&CNS 訂單必須每滿50噸一定要再做一次TEST (RMK00259) . 2015年發生過訴賠。請出口使用鋼套桶前請檢查焊接處，以免捲取後產生折痕 (RMK00381) . 1.第1Pass (RMK00525) . 1.1.線速85mpm，指定CC2生產, 前處理使用表調，只塗裝正面5μ，背面僅前處理不塗漆。 (RMK00525) . 1.2.正面底漆以R塗裝方式，不允許繩紋或塗佈不均..等塗裝缺陷。 (RMK00525) . 1.3.塗佈量請控制95~105%。 (RMK00525) . 1.4.第1Pass生產不用噴背標。 (RMK00525) . 2.第2Pass (RMK00525) . 2.1.線速: 50mpm 印刷輥號: G34-C1300 (RMK00525) . 2.2.第2Pass生產，前處理不必塗裝。 (RMK00525) . 2.3.出口鋼捲請貼“禁止疊放”紅色標籤。收捲張力設定同rough matt。 (RMK00525) . 2.4.Base 2輥R塗裝，濾心50μ，稀釋Thinner為No.2B，粘度50±10”，PMT設定為232℃。 (RMK00525) . 2.5.Printer (Head 1 + Head 3) 2輥印刷砂岩石紋圖案 (NYT37S)。 (RMK00525) . 2.6.Printer 生產時需開熱風。 (RMK00525) . 2.7.Printer Head 4 塗裝KP 1E6172，PMT設定為232℃。 (RMK00525) . 2.8.1E6172 Clear有含骨材，塗裝黏度：先以原液塗裝視塗裝板面狀況作調整。 (RMK00525) . 2.9.Clear稀釋Thinner為No.2B，濾心125μ。 (RMK00525) . 1.第1Pass (RMK00595) . 1.1.線速85mpm，只塗裝正面5μ，背面僅前處理不塗漆。 (RMK00595) . 1.2.正面底漆以R塗裝方式，不允許繩紋或塗佈不均..等塗裝缺陷。 (RMK00595) . 1.3.塗佈量請控制95~105%。 (RMK00595) . 1.4.第1Pass生產不用噴背標。 (RMK00595) | 訂單:2502DCD007/004 RCL 無 <生產備註> 事項 | 訂單:2502DCD007/004 CCPK 無 <生產備註> 事項 | 訂單:2502DCD007/004 CGQC <品檢備註> 事項如下 . 1.板形：依TSD鍍鋅板形規格要求。 (RMK00525) . 2.鍍鋅板面品質要求：鍍鋅表面不可有鋅痕,妊娠紋,壓痕,凹陷及刮痕等(同PCM產品之外觀要求)。 (RMK00525) . 3.出口請加鋼套桶(S)，收捲時請避免鋼套桶突出，以利後續熱處理製程作業。 (RMK00525) . 【特殊處理鋼捲】出口請加鋼套桶(S)，收捲時請避免鋼套桶突出，以利後續熱處理製程作業。 (RMK00601) | 訂單:2502DCD007/004 CCQC <品檢備註> 事項如下 . ★品檢注意！JIS&CNS 訂單必須每滿50噸一定要再做一次TEST (RMK00259) . 1.第1Pass (RMK00525) . 1.1.線速85mpm，指定CC2生產, 前處理使用表調，只塗裝正面5μ，背面僅前處理不塗漆。 (RMK00525) . 1.2.正面底漆以R塗裝方式，不允許繩紋或塗佈不均..等塗裝缺陷。 (RMK00525) . 1.3.塗佈量請控制95~105%。 (RMK00525) . 1.4.第1Pass生產不用噴背標。 (RMK00525) . 2.第2Pass (RMK00525) . 2.1.線速: 50mpm 印刷輥號: G34-C1300 (RMK00525) . 2.2.第2Pass生產，前處理不必塗裝。 (RMK00525) . 2.3.出口鋼捲請貼“禁止疊放”紅色標籤。收捲張力設定同rough matt。 (RMK00525) . 2.4.Base 2輥R塗裝，濾心50μ，稀釋Thinner為No.2B，粘度50±10”，PMT設定為232℃。 (RMK00525) . 2.5.Printer (Head 1 + Head 3) 2輥印刷砂岩石紋圖案 (NYT37S)。 (RMK00525) . 2.6.Printer 生產時需開熱風。 (RMK00525) . 2.7.Printer Head 4 塗裝KP 1E6172，PMT設定為232℃。 (RMK00525) . 2.8.1E6172 Clear有含骨材，塗裝黏度：先以原液塗裝視塗裝板面狀況作調整。 (RMK00525) . 2.9.Clear稀釋Thinner為No.2B，濾心125μ。 (RMK00525) . 1.第1Pass (RMK00595) . 1.1.線速85mpm，只塗裝正面5μ，背面僅前處理不塗漆。 (RMK00595) . 1.2.正面底漆以R塗裝方式，不允許繩紋或塗佈不均..等塗裝缺陷。 (RMK00595) . 1.3.塗佈量請控制95~105%。 (RMK00595) . 1.4.第1Pass生產不用噴背標。 (RMK00595) | 訂單:2502DCD007/004 TOL 無 <生產備註> 事項 |  | 訂單 2502DCD007/004 修改記錄如下: 20250226 11:30:08 (21003) 退火碼: >> S1, 用途碼: >> CHA020, 背面標示: >> C811, 訂單背面顏色(五碼): >> BW73X, 背面漆膜厚: >> 15, 背面漆塗漆型式幾塗幾烤: >> 2, 鉻酸鹽: >> Z, 訂單厚度: >> 0.3, 訂單重: >> 40, 重量容許率(下限): >> 10, 重量容許率(上限): >> 10, 訂單寬度: >> 1010, 鍍製方式: >> BC, 鋼捲內徑: >> 508, 鋼捲下限重: >> 3, 鋼捲上限重: >> 5, 壓花條件碼: >> -, 表面花紋: >> R, GL鋅花要求下限: >> 0, GL鋅花要求上限: >> 0, 綠色識別碼: >> -, 印刷輥號: >> G34-C1300, 產品代碼: >> PPGL, 皮膜碼: >> -, 單位別: >> M, 油品種類: >> Z, 塗油量: >> Z, 包裝代碼: >> D2 , 保護膜碼: >> -, 客戶試片取樣型式: >> -, 調質碼: >> S, 套筒碼: >> S , 規格: >> CGLCC-20, 製造標準: >> CNS, 表面處理劑種類: >> Z, 表面處理劑塗佈量: >> Z, 伸長率測試: >> N, 硬度測試碼: >> N, 抗拉強度測試: >> N, 降伏強度測試: >> N, 厚度變異: >> 0, 訂單正面顏色(五碼): >> NYS3X, 正面漆膜厚: >> NOM, 正面漆塗漆型式幾塗幾烤: >> 2, 修邊碼: >> Y, 重量碼: >> AW, 鋼捲捲向: >> I, 鍍層碼: >> AZ150, | *:
PPGL | 2502DCD007/005 |  | 1. 部分大陸料含B元素超過CNS規範管制，故請原料CNS規範之訂單不要配大陸料 (OFP00684)-{.不符.} | 1. 訂單若有厚度變異，冷軋厚度公差比照烤漆計算公式 , 但最小為 1/2 公差做設定 (OFP00254)-{.不符.} 2. "偏薄要求訂單" 鍍後厚度減 鍍後厚度下限需大於 0.02 MM,以免發生厚度不足狀況 (OFP00369)-{.不符.} 3. 部分大陸料含B元素超過CNS規範管制，故請原料CNS規範之訂單不要配大陸料 (OFP00684)-{.不符.} | 訂單:2502DCD007/005 CPL <生產備註> 事項如下 . 除HGI/ HGL 訂單邊緣不噴油. 其餘皆側緣噴油 (RMK00285) | 訂單:2502DCD007/005 CR1 無 <生產備註> 事項 | 訂單:2502DCD007/005 CR2 無 <生產備註> 事項 | 訂單:2502DCD007/005 CG1 無 <生產備註> 事項 | 訂單:2502DCD007/005 CG2 無 <生產備註> 事項 | 訂單:2502DCD007/005 CC1 <生產備註> 事項如下 . ★品檢注意！JIS&CNS 訂單必須每滿50噸一定要再做一次TEST (RMK00259) . 【品檢】 第一PASS(只塗底漆)仍需作外觀板面檢驗, 若發現缺陷以８８Ｂ處置作暫留 (RMK00345) . 【品檢】測試時依Base色差值管制, 超出管制值時,若TSD2 或 TDCC判定要生產, 請在測試及外觀報表簽名 (RMK00345) . 【品檢】 測試時最後成品要不要生產由 TSD2決定 (RMK00345) . 【品檢】正式生產後, 請保留第二分切試片，簽名當作此生產批對色板, 並請留意同批目視無明顯色差。 (RMK00345) . 【品檢】每一分切留30cm*全寬試片1片裁成A4一片 TO 業務 (RMK00345) . 2015年發生過訴賠。請出口使用鋼套桶前請檢查焊接處，以免捲取後產生折痕 (RMK00381) . 2.第2Pass (RMK00438) . 2.1.線速: 50mpm 印刷輥號: G34-C1300 (RMK00438) . 2.2.第2Pass生產，前處理不必塗裝。 (RMK00438) . 2.3.出口鋼捲請貼“禁止疊放”紅色標籤。收捲張力設定同rough matt。 (RMK00438) . 2.4.Base 2輥R塗裝，濾心50μ，稀釋Thinner為No.2B，粘度50±10”，PMT設定為232℃。 (RMK00438) . 2.5.Printer (Head 1 + Head 3) 2輥印刷砂岩石紋圖案 (NYT37S)。 (RMK00438) . 2.6.Printer 生產時需開熱風。 (RMK00438) . 2.7.Printer Head 4 塗裝KP 1E6172，PMT設定為232℃。 (RMK00438) . 2.8.1E6172 Clear有含骨材，塗裝黏度：先以原液塗裝視塗裝板面狀況作調整。 (RMK00438) . 2.9.Clear稀釋Thinner為No.2B，濾心125μ。 (RMK00438) . 1.第1Pass (RMK00595) . 1.1.線速85mpm，只塗裝正面5μ，背面僅前處理不塗漆。 (RMK00595) . 1.2.正面底漆以R塗裝方式，不允許繩紋或塗佈不均..等塗裝缺陷。 (RMK00595) . 1.3.塗佈量請控制95~105%。 (RMK00595) . 1.4.第1Pass生產不用噴背標。 (RMK00595) | 訂單:2502DCD007/005 CC2 <生產備註> 事項如下 . ★品檢注意！JIS&CNS 訂單必須每滿50噸一定要再做一次TEST (RMK00259) . 【品檢】 第一PASS(只塗底漆)仍需作外觀板面檢驗, 若發現缺陷以８８Ｂ處置作暫留 (RMK00345) . 【品檢】測試時依Base色差值管制, 超出管制值時,若TSD2 或 TDCC判定要生產, 請在測試及外觀報表簽名 (RMK00345) . 【品檢】 測試時最後成品要不要生產由 TSD2決定 (RMK00345) . 【品檢】正式生產後, 請保留第二分切試片，簽名當作此生產批對色板, 並請留意同批目視無明顯色差。 (RMK00345) . 【品檢】每一分切留30cm*全寬試片1片裁成A4一片 TO 業務 (RMK00345) . 2015年發生過訴賠。請出口使用鋼套桶前請檢查焊接處，以免捲取後產生折痕 (RMK00381) . 2.第2Pass (RMK00438) . 2.1.線速: 50mpm 印刷輥號: G34-C1300 (RMK00438) . 2.2.第2Pass生產，前處理不必塗裝。 (RMK00438) . 2.3.出口鋼捲請貼“禁止疊放”紅色標籤。收捲張力設定同rough matt。 (RMK00438) . 2.4.Base 2輥R塗裝，濾心50μ，稀釋Thinner為No.2B，粘度50±10”，PMT設定為232℃。 (RMK00438) . 2.5.Printer (Head 1 + Head 3) 2輥印刷砂岩石紋圖案 (NYT37S)。 (RMK00438) . 2.6.Printer 生產時需開熱風。 (RMK00438) . 2.7.Printer Head 4 塗裝KP 1E6172，PMT設定為232℃。 (RMK00438) . 2.8.1E6172 Clear有含骨材，塗裝黏度：先以原液塗裝視塗裝板面狀況作調整。 (RMK00438) . 2.9.Clear稀釋Thinner為No.2B，濾心125μ。 (RMK00438) . 1.第1Pass (RMK00595) . 1.1.線速85mpm，只塗裝正面5μ，背面僅前處理不塗漆。 (RMK00595) . 1.2.正面底漆以R塗裝方式，不允許繩紋或塗佈不均..等塗裝缺陷。 (RMK00595) . 1.3.塗佈量請控制95~105%。 (RMK00595) . 1.4.第1Pass生產不用噴背標。 (RMK00595) | 訂單:2502DCD007/005 RCL 無 <生產備註> 事項 | 訂單:2502DCD007/005 CCPK 無 <生產備註> 事項 | 訂單:2502DCD007/005 CGQC 無 <品檢備註> 事項 | 訂單:2502DCD007/005 CCQC <品檢備註> 事項如下 . ★品檢注意！JIS&CNS 訂單必須每滿50噸一定要再做一次TEST (RMK00259) . 【品檢】 第一PASS(只塗底漆)仍需作外觀板面檢驗, 若發現缺陷以８８Ｂ處置作暫留 (RMK00345) . 【品檢】測試時依Base色差值管制, 超出管制值時,若TSD2 或 TDCC判定要生產, 請在測試及外觀報表簽名 (RMK00345) . 【品檢】 測試時最後成品要不要生產由 TSD2決定 (RMK00345) . 【品檢】正式生產後, 請保留第二分切試片，簽名當作此生產批對色板, 並請留意同批目視無明顯色差。 (RMK00345) . 【品檢】每一分切留30cm*全寬試片1片裁成A4一片 TO 業務 (RMK00345) . 2.第2Pass (RMK00438) . 2.1.線速: 50mpm 印刷輥號: G34-C1300 (RMK00438) . 2.2.第2Pass生產，前處理不必塗裝。 (RMK00438) . 2.3.出口鋼捲請貼“禁止疊放”紅色標籤。收捲張力設定同rough matt。 (RMK00438) . 2.4.Base 2輥R塗裝，濾心50μ，稀釋Thinner為No.2B，粘度50±10”，PMT設定為232℃。 (RMK00438) . 2.5.Printer (Head 1 + Head 3) 2輥印刷砂岩石紋圖案 (NYT37S)。 (RMK00438) . 2.6.Printer 生產時需開熱風。 (RMK00438) . 2.7.Printer Head 4 塗裝KP 1E6172，PMT設定為232℃。 (RMK00438) . 2.8.1E6172 Clear有含骨材，塗裝黏度：先以原液塗裝視塗裝板面狀況作調整。 (RMK00438) . 2.9.Clear稀釋Thinner為No.2B，濾心125μ。 (RMK00438) . 1.第1Pass (RMK00595) . 1.1.線速85mpm，只塗裝正面5μ，背面僅前處理不塗漆。 (RMK00595) . 1.2.正面底漆以R塗裝方式，不允許繩紋或塗佈不均..等塗裝缺陷。 (RMK00595) . 1.3.塗佈量請控制95~105%。 (RMK00595) . 1.4.第1Pass生產不用噴背標。 (RMK00595) | 訂單:2502DCD007/005 TOL 無 <生產備註> 事項 |  | 訂單 2502DCD007/005 修改記錄如下: 20250226 11:30:11 (21003) 退火碼: >> S1, 用途碼: >> COA020, 背面標示: >> C811, 訂單背面顏色(五碼): >> BW73X, 背面漆膜厚: >> 15, 背面漆塗漆型式幾塗幾烤: >> 2, 鉻酸鹽: >> Z, 訂單厚度: >> 0.35, 訂單重: >> 40, 重量容許率(下限): >> 10, 重量容許率(上限): >> 10, 訂單寬度: >> 1000, 鍍製方式: >> BC, 鋼捲內徑: >> 508, 鋼捲下限重: >> 3.5, 鋼捲上限重: >> 5, 壓花條件碼: >> -, 表面花紋: >> R, 綠色識別碼: >> -, 印刷輥號: >> G34-C1300, 產品代碼: >> PPGL, 皮膜碼: >> -, 單位別: >> M, 油品種類: >> Z, 塗油量: >> Z, 包裝代碼: >> D2 , 保護膜碼: >> -, 客戶試片取樣數量: >> 0, 客戶試片取樣型式: >> -, 調質碼: >> S, 套筒碼: >> S , 規格: >> CGLCC-20, 製造標準: >> CNS, 表面處理劑種類: >> Z, 表面處理劑塗佈量: >> Z, 伸長率測試: >> N, 硬度測試碼: >> N, 抗拉強度測試: >> N, 降伏強度測試: >> N, 厚度變異: >> -1.6, 訂單正面顏色(五碼): >> NYS3X, 正面漆膜厚: >> NOM, 正面漆塗漆型式幾塗幾烤: >> 2, 修邊碼: >> Y, 重量碼: >> AW, 鋼捲捲向: >> I, 鍍層碼: >> AZ150, | H:厚度偏薄
PPGL | 2502DCD011/001 |  | 1. 製造標準為MS、ASTM或銷新加坡之訂單，若無技術指定優先用料，請優先使用國內料，勿使用ANFEN (OFP00406)-{.不符.} | 1. 訂單若有厚度變異，冷軋厚度公差比照烤漆計算公式 , 但最小為 1/2 公差做設定 (OFP00254)-{.不符.} 2. 製造標準為MS、ASTM或銷新加坡之訂單，若無技術指定優先用料，請優先使用國內料，勿使用ANFEN (OFP00406)-{.不符.} | 訂單:2502DCD011/001 CPL <生產備註> 事項如下 . 除HGI/ HGL 訂單邊緣不噴油. 其餘皆側緣噴油 (RMK00285) | 訂單:2502DCD011/001 CR1 無 <生產備註> 事項 | 訂單:2502DCD011/001 CR2 無 <生產備註> 事項 | 訂單:2502DCD011/001 CG1 <生產備註> 事項如下 . 平板類,鍍鋅生產時SKIN PASS & T/L 請依據鍍鋅標準規定生產 (RMK00100) . 鍍鋅表面不可有鋅痕、壓痕、凹陷、及刮傷 、應變痕等。 (RMK00100) . 出口鋼捲盤捲後目視不允許有鼓起. (RMK00100) . 鍍層 AZ150 (含) 以上 , 鋅花等級 C~E 目標D，避免鋅花晶界明顯後續造成烤漆點狀未塗漆。 (RMK00565) | 訂單:2502DCD011/001 CG2 <生產備註> 事項如下 . 平板類,鍍鋅生產時SKIN PASS & T/L 請依據鍍鋅標準規定生產 (RMK00100) . 鍍鋅表面不可有鋅痕、壓痕、凹陷、及刮傷 、應變痕等。 (RMK00100) . 出口鋼捲盤捲後目視不允許有鼓起. (RMK00100) . 鍍層 AZ150 (含) 以上 , 鋅花等級 C~E 目標D，避免鋅花晶界明顯後續造成烤漆點狀未塗漆。 (RMK00565) | 訂單:2502DCD011/001 CC1 <生產備註> 事項如下 . 請參考歷史塗裝條件對應色差值，調整1W0862單一MASS(不含底漆)以不低於標準 85%為底線，以達到△ L 管制±0.5 以內的目標 (RMK00399) . 【抽氣量】白色系在CC1生產時,FINISH抽氣量請設定250,如生產中發生色差b值異常升高,請股長再加大抽氣量因應 (RMK00560) | 訂單:2502DCD011/001 CC2 <生產備註> 事項如下 . 請參考歷史塗裝條件對應色差值，調整1W0862單一MASS(不含底漆)以不低於標準 85%為底線，以達到△ L 管制±0.5 以內的目標 (RMK00399) . 【抽氣量】白色系在CC1生產時,FINISH抽氣量請設定250,如生產中發生色差b值異常升高,請股長再加大抽氣量因應 (RMK00560) | 訂單:2502DCD011/001 RCL 無 <生產備註> 事項 | 訂單:2502DCD011/001 CCPK 無 <生產備註> 事項 | 訂單:2502DCD011/001 CGQC <品檢備註> 事項如下 . 鍍層 AZ150 (含) 以上 , 鋅花等級 C~E 目標D，避免鋅花晶界明顯後續造成烤漆點狀未塗漆。 (RMK00565) | 訂單:2502DCD011/001 CCQC <品檢備註> 事項如下 . 請參考歷史塗裝條件對應色差值，調整1W0862單一MASS(不含底漆)以不低於標準 85%為底線，以達到△ L 管制±0.5 以內的目標 (RMK00399) | 訂單:2502DCD011/001 TOL 無 <生產備註> 事項 |  | 訂單 2502DCD011/001 修改記錄如下: 20250224 14:31:22 (21003) 退火碼: >> H2, 用途碼: >> CIA008, 背面標示: >> C104, 訂單背面顏色(五碼): >> BW736, 背面漆膜厚: >> NOM, 背面漆塗漆型式幾塗幾烤: >> 1, 鉻酸鹽: >> Z, 訂單厚度: >> 0.376, 訂單重: >> 10, 重量容許率(下限): >> 10, 重量容許率(上限): >> 10, 訂單寬度: >> 914, 鍍製方式: >> BC, 鋼捲內徑: >> 508, 鋼捲下限重: >> 3, 鋼捲上限重: >> 5, 壓花條件碼: >> -, 表面花紋: >> R, 綠色識別碼: >> -, 印刷輥號: >> -, 產品代碼: >> PPGL, 皮膜碼: >> -, 單位別: >> M, 油品種類: >> Z, 塗油量: >> Z, 包裝代碼: >> D2 , 保護膜碼: >> -, 客戶試片取樣型式: >> -, 調質碼: >> S, 套筒碼: >> N , 規格: >> A792MSSGR550, 製造標準: >> ASTM, 表面處理劑種類: >> Z, 表面處理劑塗佈量: >> Z, 伸長率測試: >> N, 硬度測試碼: >> N, 抗拉強度測試: >> N, 降伏強度測試: >> N, 厚度變異: >> 4.8, 訂單正面顏色(五碼): >> 1W086, 正面漆膜厚: >> NOM, 正面漆塗漆型式幾塗幾烤: >> 2, 修邊碼: >> Y, 重量碼: >> AW, 鋼捲捲向: >> I, 鍍層碼: >> AZM150, 20250304 14:01:34 (21003) 鍍製方式: BC >> AC, | G:厚度偏厚 | [訂單訊息通知] 2025/03/04 上午 11:23:18 *** (秦大維 >> 通知 >> HanYu Chen) 訊息 : 厚度變異= +4.8%。客戶期望是什麼？向TDCC確認過嗎？我記不住！要回應一下，不然TDCC不負責
PPSUS | 2502DCD012/001 |  |  | 1. PPSUS&PPAL 單位長度(M/T)要自己算完後修改 SOP內容。RD洗衣機外殼用可用 -0.04～0 去算 (OFP00649)-{.不符.} | 訂單:2502DCD012/001 CPL 無 <生產備註> 事項 | 訂單:2502DCD012/001 CR1 無 <生產備註> 事項 | 訂單:2502DCD012/001 CR2 無 <生產備註> 事項 | 訂單:2502DCD012/001 CG1 無 <生產備註> 事項 | 訂單:2502DCD012/001 CG2 無 <生產備註> 事項 | 訂單:2502DCD012/001 CC1 <生產備註> 事項如下 . 【套桶選用注意】因 STAGGER捲取，因此必須使用比訂單寬度寬的套桶 (RMK-E_CHIN) . 1.入口板厚以平凸分釐卡量測,其W/D距板邊10mm處量測 (RMK00619) . 2.入口急峻度≦0.7%，毛邊(雙平頭分釐卡)≦30μm(一定要落實記錄，以作為品質追蹤依據) (RMK00619) . 3.出/入口鼓起≦0.5mm超出管制規格請TSD送RCL確認板形 (RMK00619) . 4.前處理皮膜Si=14±5 mg/m2於CC2品檢室Twin-X:NRC350-Si(SUS304)檢測 (RMK00619) . 5.其餘品質管制若無特別註明，則以對應的烤漆產品用途管制 (RMK00619) . 6.【捲取+套桶】出口一律 STAGGER 捲取，並使用比訂單寬度"加寬"的套桶（一般為"P"，超低光澤與印刷為"S"） (RMK00619) | 訂單:2502DCD012/001 CC2 <生產備註> 事項如下 . 【套桶選用注意】因 STAGGER捲取，因此必須使用比訂單寬度寬的套桶 (RMK-E_CHIN) . 1.入口板厚以平凸分釐卡量測,其W/D距板邊10mm處量測 (RMK00619) . 2.入口急峻度≦0.7%，毛邊(雙平頭分釐卡)≦30μm(一定要落實記錄，以作為品質追蹤依據) (RMK00619) . 3.出/入口鼓起≦0.5mm超出管制規格請TSD送RCL確認板形 (RMK00619) . 4.前處理皮膜Si=14±5 mg/m2於CC2品檢室Twin-X:NRC350-Si(SUS304)檢測 (RMK00619) . 5.其餘品質管制若無特別註明，則以對應的烤漆產品用途管制 (RMK00619) . 6.【捲取+套桶】出口一律 STAGGER 捲取，並使用比訂單寬度"加寬"的套桶（一般為"P"，超低光澤與印刷為"S"） (RMK00619) | 訂單:2502DCD012/001 RCL 無 <生產備註> 事項 | 訂單:2502DCD012/001 CCPK 無 <生產備註> 事項 | 訂單:2502DCD012/001 CGQC 無 <品檢備註> 事項 | 訂單:2502DCD012/001 CCQC <品檢備註> 事項如下 . 【套桶選用注意】因 STAGGER捲取，因此必須使用比訂單寬度寬的套桶 (RMK-E_CHIN) . 1.入口板厚以平凸分釐卡量測,其W/D距板邊10mm處量測 (RMK00619) . 2.入口急峻度≦0.7%，毛邊(雙平頭分釐卡)≦30μm(一定要落實記錄，以作為品質追蹤依據) (RMK00619) . 3.出/入口鼓起≦0.5mm超出管制規格請TSD送RCL確認板形 (RMK00619) . 4.前處理皮膜Si=14±5 mg/m2於CC2品檢室Twin-X:NRC350-Si(SUS304)檢測 (RMK00619) . 5.其餘品質管制若無特別註明，則以對應的烤漆產品用途管制 (RMK00619) . 6.【捲取+套桶】出口一律 STAGGER 捲取，並使用比訂單寬度"加寬"的套桶（一般為"P"，超低光澤與印刷為"S"） (RMK00619) | 訂單:2502DCD012/001 TOL 無 <生產備註> 事項 | 【套桶選用注意】因 STAGGER捲取，因此必須使用比訂單寬度寬的套桶 ^^/CC1/CC2/CCQC/^^ <<.E_CHIN 2025/03/04 09:52.>> | 訂單 2502DCD012/001 修改記錄如下: 20250226 13:54:44 (22030) 退火碼: >> S1, 用途碼: >> CIA008, 背面標示: >> C989, 訂單背面顏色(五碼): >> BW73Y, 背面漆膜厚: >> 12.5, 背面漆塗漆型式幾塗幾烤: >> 2, 鉻酸鹽: >> Z, 訂單厚度: >> 0.46, 訂單重: >> 73, 重量容許率(下限): >> 10, 重量容許率(上限): >> 10, 訂單寬度: >> 914, 鍍製方式: >> BC, 鋼捲內徑: >> 508, 鋼捲下限重: >> 4, 鋼捲上限重: >> 4.9, 壓花條件碼: >> -, 表面花紋: >> -, 綠色識別碼: >> -, 印刷輥號: >> -, 產品代碼: >> PPSUS, 皮膜碼: >> -, 單位別: >> M, 油品種類: >> Z, 塗油量: >> Z, 包裝代碼: >> A3 , 保護膜碼: >> -, 客戶試片取樣型式: >> -, 調質碼: >> S, 套筒碼: >> P , 規格: >> CSUS304-20, 製造標準: >> SYSCO, 表面處理劑種類: >> Z, 表面處理劑塗佈量: >> Z, 伸長率測試: >> N, 硬度測試碼: >> N, 抗拉強度測試: >> N, 降伏強度測試: >> N, 厚度變異: >> 0, 訂單正面顏色(五碼): >> 1C460, 正面漆膜厚: >> 25, 正面漆塗漆型式幾塗幾烤: >> 2, 修邊碼: >> Y, 重量碼: >> AW, 鋼捲捲向: >> I, 鍍層碼: >> -, | *:
PPSUS | 2502DCD012/002 |  |  | 1. PPSUS&PPAL 單位長度(M/T)要自己算完後修改 SOP內容。RD洗衣機外殼用可用 -0.04～0 去算 (OFP00649)-{.不符.} | 訂單:2502DCD012/002 CPL 無 <生產備註> 事項 | 訂單:2502DCD012/002 CR1 無 <生產備註> 事項 | 訂單:2502DCD012/002 CR2 無 <生產備註> 事項 | 訂單:2502DCD012/002 CG1 無 <生產備註> 事項 | 訂單:2502DCD012/002 CG2 無 <生產備註> 事項 | 訂單:2502DCD012/002 CC1 <生產備註> 事項如下 . 【套桶選用注意】因 STAGGER捲取，因此必須使用比訂單寬度寬的套桶 (RMK-E_CHIN) . 1.入口板厚以平凸分釐卡量測,其W/D距板邊10mm處量測 (RMK00619) . 2.入口急峻度≦0.7%，毛邊(雙平頭分釐卡)≦30μm(一定要落實記錄，以作為品質追蹤依據) (RMK00619) . 3.出/入口鼓起≦0.5mm超出管制規格請TSD送RCL確認板形 (RMK00619) . 4.前處理皮膜Si=14±5 mg/m2於CC2品檢室Twin-X:NRC350-Si(SUS304)檢測 (RMK00619) . 5.其餘品質管制若無特別註明，則以對應的烤漆產品用途管制 (RMK00619) . 6.【捲取+套桶】出口一律 STAGGER 捲取，並使用比訂單寬度"加寬"的套桶（一般為"P"，超低光澤與印刷為"S"） (RMK00619) | 訂單:2502DCD012/002 CC2 <生產備註> 事項如下 . 【套桶選用注意】因 STAGGER捲取，因此必須使用比訂單寬度寬的套桶 (RMK-E_CHIN) . 1.入口板厚以平凸分釐卡量測,其W/D距板邊10mm處量測 (RMK00619) . 2.入口急峻度≦0.7%，毛邊(雙平頭分釐卡)≦30μm(一定要落實記錄，以作為品質追蹤依據) (RMK00619) . 3.出/入口鼓起≦0.5mm超出管制規格請TSD送RCL確認板形 (RMK00619) . 4.前處理皮膜Si=14±5 mg/m2於CC2品檢室Twin-X:NRC350-Si(SUS304)檢測 (RMK00619) . 5.其餘品質管制若無特別註明，則以對應的烤漆產品用途管制 (RMK00619) . 6.【捲取+套桶】出口一律 STAGGER 捲取，並使用比訂單寬度"加寬"的套桶（一般為"P"，超低光澤與印刷為"S"） (RMK00619) | 訂單:2502DCD012/002 RCL 無 <生產備註> 事項 | 訂單:2502DCD012/002 CCPK 無 <生產備註> 事項 | 訂單:2502DCD012/002 CGQC 無 <品檢備註> 事項 | 訂單:2502DCD012/002 CCQC <品檢備註> 事項如下 . 【套桶選用注意】因 STAGGER捲取，因此必須使用比訂單寬度寬的套桶 (RMK-E_CHIN) . 1.入口板厚以平凸分釐卡量測,其W/D距板邊10mm處量測 (RMK00619) . 2.入口急峻度≦0.7%，毛邊(雙平頭分釐卡)≦30μm(一定要落實記錄，以作為品質追蹤依據) (RMK00619) . 3.出/入口鼓起≦0.5mm超出管制規格請TSD送RCL確認板形 (RMK00619) . 4.前處理皮膜Si=14±5 mg/m2於CC2品檢室Twin-X:NRC350-Si(SUS304)檢測 (RMK00619) . 5.其餘品質管制若無特別註明，則以對應的烤漆產品用途管制 (RMK00619) . 6.【捲取+套桶】出口一律 STAGGER 捲取，並使用比訂單寬度"加寬"的套桶（一般為"P"，超低光澤與印刷為"S"） (RMK00619) | 訂單:2502DCD012/002 TOL 無 <生產備註> 事項 | 【套桶選用注意】因 STAGGER捲取，因此必須使用比訂單寬度寬的套桶 ^^/CC1/CC2/CCQC/^^ <<.E_CHIN 2025/03/04 10:05.>> | 訂單 2502DCD012/002 修改記錄如下: 20250226 13:54:46 (22030) 退火碼: >> S1, 用途碼: >> CIA008, 背面標示: >> C989, 訂單背面顏色(五碼): >> BW73Y, 背面漆膜厚: >> 12.5, 背面漆塗漆型式幾塗幾烤: >> 2, 鉻酸鹽: >> Z, 訂單厚度: >> 0.46, 訂單重: >> 50, 重量容許率(下限): >> 10, 重量容許率(上限): >> 10, 訂單寬度: >> 914, 鍍製方式: >> BC, 鋼捲內徑: >> 508, 鋼捲下限重: >> 4, 鋼捲上限重: >> 4.9, 壓花條件碼: >> -, 表面花紋: >> -, 綠色識別碼: >> -, 印刷輥號: >> -, 產品代碼: >> PPSUS, 皮膜碼: >> -, 單位別: >> M, 油品種類: >> Z, 塗油量: >> Z, 包裝代碼: >> A3 , 保護膜碼: >> -, 客戶試片取樣型式: >> -, 調質碼: >> S, 套筒碼: >> P , 規格: >> CSUS304-20, 製造標準: >> SYSCO, 表面處理劑種類: >> Z, 表面處理劑塗佈量: >> Z, 伸長率測試: >> N, 硬度測試碼: >> N, 抗拉強度測試: >> N, 降伏強度測試: >> N, 厚度變異: >> 0, 訂單正面顏色(五碼): >> 2Y730, 正面漆膜厚: >> 25, 正面漆塗漆型式幾塗幾烤: >> 2, 修邊碼: >> Y, 重量碼: >> AW, 鋼捲捲向: >> I, 鍍層碼: >> -, | *:
PPSUS | 2502DCD012/003 |  |  | 1. PPSUS&PPAL 單位長度(M/T)要自己算完後修改 SOP內容。RD洗衣機外殼用可用 -0.04～0 去算 (OFP00649)-{.不符.} | 訂單:2502DCD012/003 CPL 無 <生產備註> 事項 | 訂單:2502DCD012/003 CR1 無 <生產備註> 事項 | 訂單:2502DCD012/003 CR2 無 <生產備註> 事項 | 訂單:2502DCD012/003 CG1 <生產備註> 事項如下 . 瓦形屋頂用 注意鍍層控制範圍：min=標準值，Max=標準值+30 (RMK00103) . 因成形性需求故鍍層量有上限管制，排程變換前後一顆分切請U3暫留，待產線確認鍍層量後再行處置。 (RMK00103) | 訂單:2502DCD012/003 CG2 <生產備註> 事項如下 . 瓦形屋頂用 注意鍍層控制範圍：min=標準值，Max=標準值+30 (RMK00103) . 因成形性需求故鍍層量有上限管制，排程變換前後一顆分切請U3暫留，待產線確認鍍層量後再行處置。 (RMK00103) | 訂單:2502DCD012/003 CC1 <生產備註> 事項如下 . 【套桶選用注意】因 STAGGER捲取，因此必須使用比訂單寬度寬的套桶 (RMK-E_CHIN) . 超低光澤產品,色差計塗佈量依據5+20U為基準。RYF89 以5+22U為基準。 (RMK00103) . 請出口人員貼上"請勿堆疊"紅色標簽. (RMK00103) . R字頭色碼 MASS 目標100%~115%之間. (RMK00103) . R字頭色碼塗佈量須在20U以上,不然會有白色點狀(繩紋),已被客戶訴賠. (RMK00103) . 捲起單位張力請加大至 5.5（有另行備註要求張力設定時，依另行備註需求設定）） (RMK00103) . 1.入口板厚以平凸分釐卡量測,其W/D距板邊10mm處量測 (RMK00619) . 2.入口急峻度≦0.7%，毛邊(雙平頭分釐卡)≦30μm(一定要落實記錄，以作為品質追蹤依據) (RMK00619) . 3.出/入口鼓起≦0.5mm超出管制規格請TSD送RCL確認板形 (RMK00619) . 4.前處理皮膜Si=14±5 mg/m2於CC2品檢室Twin-X:NRC350-Si(SUS304)檢測 (RMK00619) . 5.其餘品質管制若無特別註明，則以對應的烤漆產品用途管制 (RMK00619) . 6.【捲取+套桶】出口一律 STAGGER 捲取，並使用比訂單寬度"加寬"的套桶（一般為"P"，超低光澤與印刷為"S"） (RMK00619) | 訂單:2502DCD012/003 CC2 <生產備註> 事項如下 . 【套桶選用注意】因 STAGGER捲取，因此必須使用比訂單寬度寬的套桶 (RMK-E_CHIN) . 超低光澤產品,色差計塗佈量依據5+20U為基準。RYF89 以5+22U為基準。 (RMK00103) . 請出口人員貼上"請勿堆疊"紅色標簽. (RMK00103) . R字頭色碼 MASS 目標100%~115%之間. (RMK00103) . R字頭色碼塗佈量須在20U以上,不然會有白色點狀(繩紋),已被客戶訴賠. (RMK00103) . 1.入口板厚以平凸分釐卡量測,其W/D距板邊10mm處量測 (RMK00619) . 2.入口急峻度≦0.7%，毛邊(雙平頭分釐卡)≦30μm(一定要落實記錄，以作為品質追蹤依據) (RMK00619) . 3.出/入口鼓起≦0.5mm超出管制規格請TSD送RCL確認板形 (RMK00619) . 4.前處理皮膜Si=14±5 mg/m2於CC2品檢室Twin-X:NRC350-Si(SUS304)檢測 (RMK00619) . 5.其餘品質管制若無特別註明，則以對應的烤漆產品用途管制 (RMK00619) . 6.【捲取+套桶】出口一律 STAGGER 捲取，並使用比訂單寬度"加寬"的套桶（一般為"P"，超低光澤與印刷為"S"） (RMK00619) | 訂單:2502DCD012/003 RCL 無 <生產備註> 事項 | 訂單:2502DCD012/003 CCPK 無 <生產備註> 事項 | 訂單:2502DCD012/003 CGQC <品檢備註> 事項如下 . 瓦形屋頂用 注意鍍層控制範圍：min=標準值，Max=標準值+30 (RMK00103) | 訂單:2502DCD012/003 CCQC <品檢備註> 事項如下 . 【套桶選用注意】因 STAGGER捲取，因此必須使用比訂單寬度寬的套桶 (RMK-E_CHIN) . 超低光澤產品,色差計塗佈量依據5+20U為基準。RYF89 以5+22U為基準。 (RMK00103) . R字頭色碼 MASS 目標100%~115%之間. (RMK00103) . 1.入口板厚以平凸分釐卡量測,其W/D距板邊10mm處量測 (RMK00619) . 2.入口急峻度≦0.7%，毛邊(雙平頭分釐卡)≦30μm(一定要落實記錄，以作為品質追蹤依據) (RMK00619) . 3.出/入口鼓起≦0.5mm超出管制規格請TSD送RCL確認板形 (RMK00619) . 4.前處理皮膜Si=14±5 mg/m2於CC2品檢室Twin-X:NRC350-Si(SUS304)檢測 (RMK00619) . 5.其餘品質管制若無特別註明，則以對應的烤漆產品用途管制 (RMK00619) . 6.【捲取+套桶】出口一律 STAGGER 捲取，並使用比訂單寬度"加寬"的套桶（一般為"P"，超低光澤與印刷為"S"） (RMK00619) | 訂單:2502DCD012/003 TOL 無 <生產備註> 事項 | 【套桶選用注意】因 STAGGER捲取，因此必須使用比訂單寬度寬的套桶 ^^/CC1/CC2/CCQC/^^ <<.E_CHIN 2025/03/04 10:10.>> | 訂單 2502DCD012/003 修改記錄如下: 20250226 13:54:49 (22030) 退火碼: >> S1, 用途碼: >> CIA008, 背面標示: >> C989, 訂單背面顏色(五碼): >> BW73Y, 背面漆膜厚: >> 12.5, 背面漆塗漆型式幾塗幾烤: >> 2, 鉻酸鹽: >> Z, 訂單厚度: >> 0.46, 訂單重: >> 20, 重量容許率(下限): >> 10, 重量容許率(上限): >> 10, 訂單寬度: >> 914, 鍍製方式: >> BC, 鋼捲內徑: >> 508, 鋼捲下限重: >> 4, 鋼捲上限重: >> 4.9, 壓花條件碼: >> -, 表面花紋: >> -, 綠色識別碼: >> -, 印刷輥號: >> -, 產品代碼: >> PPSUS, 皮膜碼: >> -, 單位別: >> M, 油品種類: >> Z, 塗油量: >> Z, 包裝代碼: >> A3 , 保護膜碼: >> -, 客戶試片取樣型式: >> -, 調質碼: >> S, 套筒碼: >> S , 規格: >> CSUS304-20, 製造標準: >> SYSCO, 表面處理劑種類: >> Z, 表面處理劑塗佈量: >> Z, 伸長率測試: >> N, 硬度測試碼: >> N, 抗拉強度測試: >> N, 降伏強度測試: >> N, 厚度變異: >> 0, 訂單正面顏色(五碼): >> RYF89, 正面漆膜厚: >> 25, 正面漆塗漆型式幾塗幾烤: >> 2, 修邊碼: >> Y, 重量碼: >> AW, 鋼捲捲向: >> I, 鍍層碼: >> -, | *:
PPSUS | 2502DCD012/004 |  |  | 1. PPSUS&PPAL 單位長度(M/T)要自己算完後修改 SOP內容。RD洗衣機外殼用可用 -0.04～0 去算 (OFP00649)-{.不符.} | 訂單:2502DCD012/004 CPL 無 <生產備註> 事項 | 訂單:2502DCD012/004 CR1 無 <生產備註> 事項 | 訂單:2502DCD012/004 CR2 無 <生產備註> 事項 | 訂單:2502DCD012/004 CG1 無 <生產備註> 事項 | 訂單:2502DCD012/004 CG2 無 <生產備註> 事項 | 訂單:2502DCD012/004 CC1 <生產備註> 事項如下 . 1.入口板厚以平凸分釐卡量測,其W/D距板邊10mm處量測 (RMK00619) . 2.入口急峻度≦0.7%，毛邊(雙平頭分釐卡)≦30μm(一定要落實記錄，以作為品質追蹤依據) (RMK00619) . 3.出/入口鼓起≦0.5mm超出管制規格請TSD送RCL確認板形 (RMK00619) . 4.前處理皮膜Si=14±5 mg/m2於CC2品檢室Twin-X:NRC350-Si(SUS304)檢測 (RMK00619) . 5.其餘品質管制若無特別註明，則以對應的烤漆產品用途管制 (RMK00619) . 6.【捲取+套桶】出口一律 STAGGER 捲取，並使用比訂單寬度"加寬"的套桶（一般為"P"，超低光澤與印刷為"S"） (RMK00619) | 訂單:2502DCD012/004 CC2 <生產備註> 事項如下 . 1.入口板厚以平凸分釐卡量測,其W/D距板邊10mm處量測 (RMK00619) . 2.入口急峻度≦0.7%，毛邊(雙平頭分釐卡)≦30μm(一定要落實記錄，以作為品質追蹤依據) (RMK00619) . 3.出/入口鼓起≦0.5mm超出管制規格請TSD送RCL確認板形 (RMK00619) . 4.前處理皮膜Si=14±5 mg/m2於CC2品檢室Twin-X:NRC350-Si(SUS304)檢測 (RMK00619) . 5.其餘品質管制若無特別註明，則以對應的烤漆產品用途管制 (RMK00619) . 6.【捲取+套桶】出口一律 STAGGER 捲取，並使用比訂單寬度"加寬"的套桶（一般為"P"，超低光澤與印刷為"S"） (RMK00619) | 訂單:2502DCD012/004 RCL 無 <生產備註> 事項 | 訂單:2502DCD012/004 CCPK 無 <生產備註> 事項 | 訂單:2502DCD012/004 CGQC 無 <品檢備註> 事項 | 訂單:2502DCD012/004 CCQC <品檢備註> 事項如下 . 1.入口板厚以平凸分釐卡量測,其W/D距板邊10mm處量測 (RMK00619) . 2.入口急峻度≦0.7%，毛邊(雙平頭分釐卡)≦30μm(一定要落實記錄，以作為品質追蹤依據) (RMK00619) . 3.出/入口鼓起≦0.5mm超出管制規格請TSD送RCL確認板形 (RMK00619) . 4.前處理皮膜Si=14±5 mg/m2於CC2品檢室Twin-X:NRC350-Si(SUS304)檢測 (RMK00619) . 5.其餘品質管制若無特別註明，則以對應的烤漆產品用途管制 (RMK00619) . 6.【捲取+套桶】出口一律 STAGGER 捲取，並使用比訂單寬度"加寬"的套桶（一般為"P"，超低光澤與印刷為"S"） (RMK00619) | 訂單:2502DCD012/004 TOL 無 <生產備註> 事項 |  | 訂單 2502DCD012/004 修改記錄如下: 20250226 13:54:52 (22030) 退火碼: >> S1, 用途碼: >> CIA008, 背面標示: >> C989, 訂單背面顏色(五碼): >> BW73Y, 背面漆膜厚: >> 12.5, 背面漆塗漆型式幾塗幾烤: >> 2, 鉻酸鹽: >> Z, 訂單厚度: >> 0.46, 訂單重: >> 60, 重量容許率(下限): >> 10, 重量容許率(上限): >> 10, 訂單寬度: >> 914, 鍍製方式: >> BC, 鋼捲內徑: >> 508, 鋼捲下限重: >> 4, 鋼捲上限重: >> 4.9, 壓花條件碼: >> -, 表面花紋: >> -, 綠色識別碼: >> -, 印刷輥號: >> -, 產品代碼: >> PPSUS, 皮膜碼: >> -, 單位別: >> M, 油品種類: >> Z, 塗油量: >> Z, 包裝代碼: >> A3 , 保護膜碼: >> -, 客戶試片取樣型式: >> -, 調質碼: >> S, 套筒碼: >> P , 規格: >> CSUS304-20, 製造標準: >> SYSCO, 表面處理劑種類: >> Z, 表面處理劑塗佈量: >> Z, 伸長率測試: >> N, 硬度測試碼: >> N, 抗拉強度測試: >> N, 降伏強度測試: >> N, 厚度變異: >> 0, 訂單正面顏色(五碼): >> 1G380, 正面漆膜厚: >> 25, 正面漆塗漆型式幾塗幾烤: >> 2, 修邊碼: >> Y, 重量碼: >> AW, 鋼捲捲向: >> I, 鍍層碼: >> -, | *:
PPSUS | 2502DCD012/005 |  |  | 1. PPSUS&PPAL 單位長度(M/T)要自己算完後修改 SOP內容。RD洗衣機外殼用可用 -0.04～0 去算 (OFP00649)-{.不符.} 2. 2025/01/03 生產週報決議 SUS443&304 一律指定 CC2(目的：確保板形) (OFP00724)-{.不符.} | 訂單:2502DCD012/005 CPL 無 <生產備註> 事項 | 訂單:2502DCD012/005 CR1 無 <生產備註> 事項 | 訂單:2502DCD012/005 CR2 無 <生產備註> 事項 | 訂單:2502DCD012/005 CG1 無 <生產備註> 事項 | 訂單:2502DCD012/005 CG2 無 <生產備註> 事項 | 訂單:2502DCD012/005 CC1 <生產備註> 事項如下 . 【抽氣量】白色系在CC1生產時,FINISH抽氣量請設定250,如生產中發生色差b值異常升高,請股長再加大抽氣量因應 (RMK00560) . 1.入口板厚以平凸分釐卡量測,其W/D距板邊10mm處量測 (RMK00619) . 2.入口急峻度≦0.7%，毛邊(雙平頭分釐卡)≦30μm(一定要落實記錄，以作為品質追蹤依據) (RMK00619) . 3.出/入口鼓起≦0.5mm超出管制規格請TSD送RCL確認板形 (RMK00619) . 4.前處理皮膜Si=14±5 mg/m2於CC2品檢室Twin-X:NRC350-Si(SUS304)檢測 (RMK00619) . 5.其餘品質管制若無特別註明，則以對應的烤漆產品用途管制 (RMK00619) . 6.【捲取+套桶】出口一律 STAGGER 捲取，並使用比訂單寬度"加寬"的套桶（一般為"P"，超低光澤與印刷為"S"） (RMK00619) | 訂單:2502DCD012/005 CC2 <生產備註> 事項如下 . 【抽氣量】白色系在CC1生產時,FINISH抽氣量請設定250,如生產中發生色差b值異常升高,請股長再加大抽氣量因應 (RMK00560) . 1.入口板厚以平凸分釐卡量測,其W/D距板邊10mm處量測 (RMK00619) . 2.入口急峻度≦0.7%，毛邊(雙平頭分釐卡)≦30μm(一定要落實記錄，以作為品質追蹤依據) (RMK00619) . 3.出/入口鼓起≦0.5mm超出管制規格請TSD送RCL確認板形 (RMK00619) . 4.前處理皮膜Si=14±5 mg/m2於CC2品檢室Twin-X:NRC350-Si(SUS304)檢測 (RMK00619) . 5.其餘品質管制若無特別註明，則以對應的烤漆產品用途管制 (RMK00619) . 6.【捲取+套桶】出口一律 STAGGER 捲取，並使用比訂單寬度"加寬"的套桶（一般為"P"，超低光澤與印刷為"S"） (RMK00619) | 訂單:2502DCD012/005 RCL 無 <生產備註> 事項 | 訂單:2502DCD012/005 CCPK 無 <生產備註> 事項 | 訂單:2502DCD012/005 CGQC 無 <品檢備註> 事項 | 訂單:2502DCD012/005 CCQC <品檢備註> 事項如下 . 1.入口板厚以平凸分釐卡量測,其W/D距板邊10mm處量測 (RMK00619) . 2.入口急峻度≦0.7%，毛邊(雙平頭分釐卡)≦30μm(一定要落實記錄，以作為品質追蹤依據) (RMK00619) . 3.出/入口鼓起≦0.5mm超出管制規格請TSD送RCL確認板形 (RMK00619) . 4.前處理皮膜Si=14±5 mg/m2於CC2品檢室Twin-X:NRC350-Si(SUS304)檢測 (RMK00619) . 5.其餘品質管制若無特別註明，則以對應的烤漆產品用途管制 (RMK00619) . 6.【捲取+套桶】出口一律 STAGGER 捲取，並使用比訂單寬度"加寬"的套桶（一般為"P"，超低光澤與印刷為"S"） (RMK00619) | 訂單:2502DCD012/005 TOL 無 <生產備註> 事項 |  | 訂單 2502DCD012/005 修改記錄如下: 20250226 13:54:55 (22030) 退火碼: >> S1, 用途碼: >> CIA008, 背面標示: >> C989, 訂單背面顏色(五碼): >> BW73Y, 背面漆膜厚: >> 12.5, 背面漆塗漆型式幾塗幾烤: >> 2, 鉻酸鹽: >> Z, 訂單厚度: >> 0.46, 訂單重: >> 15, 重量容許率(下限): >> 10, 重量容許率(上限): >> 10, 訂單寬度: >> 914, 鍍製方式: >> BC, 鋼捲內徑: >> 508, 鋼捲下限重: >> 4, 鋼捲上限重: >> 4.9, 壓花條件碼: >> -, 表面花紋: >> -, 綠色識別碼: >> -, 印刷輥號: >> -, 產品代碼: >> PPSUS, 皮膜碼: >> -, 單位別: >> M, 油品種類: >> Z, 塗油量: >> Z, 包裝代碼: >> A3 , 保護膜碼: >> -, 客戶試片取樣型式: >> -, 調質碼: >> S, 套筒碼: >> P , 規格: >> CSUS304-20, 製造標準: >> SYSCO, 表面處理劑種類: >> Z, 表面處理劑塗佈量: >> Z, 伸長率測試: >> N, 硬度測試碼: >> N, 抗拉強度測試: >> N, 降伏強度測試: >> N, 厚度變異: >> 0, 訂單正面顏色(五碼): >> 1W080, 正面漆膜厚: >> 25, 正面漆塗漆型式幾塗幾烤: >> 2, 修邊碼: >> Y, 重量碼: >> AW, 鋼捲捲向: >> I, 鍍層碼: >> -, | *:
PPSUS | 2502DCD013/001 |  |  | 1. PPSUS&PPAL 單位長度(M/T)要自己算完後修改 SOP內容。RD洗衣機外殼用可用 -0.04～0 去算 (OFP00649)-{.不符.} | 訂單:2502DCD013/001 CPL 無 <生產備註> 事項 | 訂單:2502DCD013/001 CR1 無 <生產備註> 事項 | 訂單:2502DCD013/001 CR2 無 <生產備註> 事項 | 訂單:2502DCD013/001 CG1 無 <生產備註> 事項 | 訂單:2502DCD013/001 CG2 無 <生產備註> 事項 | 訂單:2502DCD013/001 CC1 <生產備註> 事項如下 . 1.入口板厚以平凸分釐卡量測,其W/D距板邊10mm處量測 (RMK00619) . 2.入口急峻度≦0.7%，毛邊(雙平頭分釐卡)≦30μm(一定要落實記錄，以作為品質追蹤依據) (RMK00619) . 3.出/入口鼓起≦0.5mm超出管制規格請TSD送RCL確認板形 (RMK00619) . 4.前處理皮膜Si=14±5 mg/m2於CC2品檢室Twin-X:NRC350-Si(SUS304)檢測 (RMK00619) . 5.其餘品質管制若無特別註明，則以對應的烤漆產品用途管制 (RMK00619) . 6.【捲取+套桶】出口一律 STAGGER 捲取，並使用比訂單寬度"加寬"的套桶（一般為"P"，超低光澤與印刷為"S"） (RMK00619) | 訂單:2502DCD013/001 CC2 <生產備註> 事項如下 . 1.入口板厚以平凸分釐卡量測,其W/D距板邊10mm處量測 (RMK00619) . 2.入口急峻度≦0.7%，毛邊(雙平頭分釐卡)≦30μm(一定要落實記錄，以作為品質追蹤依據) (RMK00619) . 3.出/入口鼓起≦0.5mm超出管制規格請TSD送RCL確認板形 (RMK00619) . 4.前處理皮膜Si=14±5 mg/m2於CC2品檢室Twin-X:NRC350-Si(SUS304)檢測 (RMK00619) . 5.其餘品質管制若無特別註明，則以對應的烤漆產品用途管制 (RMK00619) . 6.【捲取+套桶】出口一律 STAGGER 捲取，並使用比訂單寬度"加寬"的套桶（一般為"P"，超低光澤與印刷為"S"） (RMK00619) | 訂單:2502DCD013/001 RCL 無 <生產備註> 事項 | 訂單:2502DCD013/001 CCPK 無 <生產備註> 事項 | 訂單:2502DCD013/001 CGQC 無 <品檢備註> 事項 | 訂單:2502DCD013/001 CCQC <品檢備註> 事項如下 . 1.入口板厚以平凸分釐卡量測,其W/D距板邊10mm處量測 (RMK00619) . 2.入口急峻度≦0.7%，毛邊(雙平頭分釐卡)≦30μm(一定要落實記錄，以作為品質追蹤依據) (RMK00619) . 3.出/入口鼓起≦0.5mm超出管制規格請TSD送RCL確認板形 (RMK00619) . 4.前處理皮膜Si=14±5 mg/m2於CC2品檢室Twin-X:NRC350-Si(SUS304)檢測 (RMK00619) . 5.其餘品質管制若無特別註明，則以對應的烤漆產品用途管制 (RMK00619) . 6.【捲取+套桶】出口一律 STAGGER 捲取，並使用比訂單寬度"加寬"的套桶（一般為"P"，超低光澤與印刷為"S"） (RMK00619) | 訂單:2502DCD013/001 TOL 無 <生產備註> 事項 |  | 訂單 2502DCD013/001 修改記錄如下: 20250226 14:12:10 (22030) 退火碼: >> S1, 用途碼: >> CIA008, 背面標示: >> C989, 訂單背面顏色(五碼): >> BW73Y, 背面漆膜厚: >> 12.5, 背面漆塗漆型式幾塗幾烤: >> 2, 鉻酸鹽: >> Z, 訂單厚度: >> 0.36, 訂單重: >> 55, 重量容許率(下限): >> 10, 重量容許率(上限): >> 10, 訂單寬度: >> 914, 鍍製方式: >> BC, 鋼捲內徑: >> 508, 鋼捲下限重: >> 4, 鋼捲上限重: >> 4.9, 壓花條件碼: >> -, 表面花紋: >> -, 綠色識別碼: >> -, 印刷輥號: >> -, 產品代碼: >> PPSUS, 皮膜碼: >> -, 單位別: >> M, 油品種類: >> Z, 塗油量: >> Z, 包裝代碼: >> A3 , 保護膜碼: >> -, 客戶試片取樣型式: >> -, 調質碼: >> S, 套筒碼: >> P , 規格: >> CSUS304-20, 製造標準: >> SYSCO, 表面處理劑種類: >> Z, 表面處理劑塗佈量: >> Z, 伸長率測試: >> N, 硬度測試碼: >> N, 抗拉強度測試: >> N, 降伏強度測試: >> N, 厚度變異: >> 0, 訂單正面顏色(五碼): >> 1C460, 正面漆膜厚: >> 25, 正面漆塗漆型式幾塗幾烤: >> 2, 修邊碼: >> Y, 重量碼: >> AW, 鋼捲捲向: >> I, 鍍層碼: >> -, | *:
PPSUS | 2502DCD013/002 |  |  | 1. PPSUS&PPAL 單位長度(M/T)要自己算完後修改 SOP內容。RD洗衣機外殼用可用 -0.04～0 去算 (OFP00649)-{.不符.} | 訂單:2502DCD013/002 CPL 無 <生產備註> 事項 | 訂單:2502DCD013/002 CR1 無 <生產備註> 事項 | 訂單:2502DCD013/002 CR2 無 <生產備註> 事項 | 訂單:2502DCD013/002 CG1 <生產備註> 事項如下 . 瓦形屋頂用 注意鍍層控制範圍：min=標準值，Max=標準值+30 (RMK00103) . 因成形性需求故鍍層量有上限管制，排程變換前後一顆分切請U3暫留，待產線確認鍍層量後再行處置。 (RMK00103) | 訂單:2502DCD013/002 CG2 <生產備註> 事項如下 . 瓦形屋頂用 注意鍍層控制範圍：min=標準值，Max=標準值+30 (RMK00103) . 因成形性需求故鍍層量有上限管制，排程變換前後一顆分切請U3暫留，待產線確認鍍層量後再行處置。 (RMK00103) | 訂單:2502DCD013/002 CC1 <生產備註> 事項如下 . 超低光澤產品,色差計塗佈量依據5+20U為基準。RYF89 以5+22U為基準。 (RMK00103) . 請出口人員貼上"請勿堆疊"紅色標簽. (RMK00103) . R字頭色碼 MASS 目標100%~115%之間. (RMK00103) . R字頭色碼塗佈量須在20U以上,不然會有白色點狀(繩紋),已被客戶訴賠. (RMK00103) . 捲起單位張力請加大至 5.5（有另行備註要求張力設定時，依另行備註需求設定）） (RMK00103) . 1.入口板厚以平凸分釐卡量測,其W/D距板邊10mm處量測 (RMK00619) . 2.入口急峻度≦0.7%，毛邊(雙平頭分釐卡)≦30μm(一定要落實記錄，以作為品質追蹤依據) (RMK00619) . 3.出/入口鼓起≦0.5mm超出管制規格請TSD送RCL確認板形 (RMK00619) . 4.前處理皮膜Si=14±5 mg/m2於CC2品檢室Twin-X:NRC350-Si(SUS304)檢測 (RMK00619) . 5.其餘品質管制若無特別註明，則以對應的烤漆產品用途管制 (RMK00619) . 6.【捲取+套桶】出口一律 STAGGER 捲取，並使用比訂單寬度"加寬"的套桶（一般為"P"，超低光澤與印刷為"S"） (RMK00619) | 訂單:2502DCD013/002 CC2 <生產備註> 事項如下 . 超低光澤產品,色差計塗佈量依據5+20U為基準。RYF89 以5+22U為基準。 (RMK00103) . 請出口人員貼上"請勿堆疊"紅色標簽. (RMK00103) . R字頭色碼 MASS 目標100%~115%之間. (RMK00103) . R字頭色碼塗佈量須在20U以上,不然會有白色點狀(繩紋),已被客戶訴賠. (RMK00103) . 1.入口板厚以平凸分釐卡量測,其W/D距板邊10mm處量測 (RMK00619) . 2.入口急峻度≦0.7%，毛邊(雙平頭分釐卡)≦30μm(一定要落實記錄，以作為品質追蹤依據) (RMK00619) . 3.出/入口鼓起≦0.5mm超出管制規格請TSD送RCL確認板形 (RMK00619) . 4.前處理皮膜Si=14±5 mg/m2於CC2品檢室Twin-X:NRC350-Si(SUS304)檢測 (RMK00619) . 5.其餘品質管制若無特別註明，則以對應的烤漆產品用途管制 (RMK00619) . 6.【捲取+套桶】出口一律 STAGGER 捲取，並使用比訂單寬度"加寬"的套桶（一般為"P"，超低光澤與印刷為"S"） (RMK00619) | 訂單:2502DCD013/002 RCL 無 <生產備註> 事項 | 訂單:2502DCD013/002 CCPK 無 <生產備註> 事項 | 訂單:2502DCD013/002 CGQC <品檢備註> 事項如下 . 瓦形屋頂用 注意鍍層控制範圍：min=標準值，Max=標準值+30 (RMK00103) | 訂單:2502DCD013/002 CCQC <品檢備註> 事項如下 . 超低光澤產品,色差計塗佈量依據5+20U為基準。RYF89 以5+22U為基準。 (RMK00103) . R字頭色碼 MASS 目標100%~115%之間. (RMK00103) . 1.入口板厚以平凸分釐卡量測,其W/D距板邊10mm處量測 (RMK00619) . 2.入口急峻度≦0.7%，毛邊(雙平頭分釐卡)≦30μm(一定要落實記錄，以作為品質追蹤依據) (RMK00619) . 3.出/入口鼓起≦0.5mm超出管制規格請TSD送RCL確認板形 (RMK00619) . 4.前處理皮膜Si=14±5 mg/m2於CC2品檢室Twin-X:NRC350-Si(SUS304)檢測 (RMK00619) . 5.其餘品質管制若無特別註明，則以對應的烤漆產品用途管制 (RMK00619) . 6.【捲取+套桶】出口一律 STAGGER 捲取，並使用比訂單寬度"加寬"的套桶（一般為"P"，超低光澤與印刷為"S"） (RMK00619) | 訂單:2502DCD013/002 TOL 無 <生產備註> 事項 |  | 訂單 2502DCD013/002 修改記錄如下: 20250226 14:12:13 (22030) 退火碼: >> S1, 用途碼: >> CIA008, 背面標示: >> C989, 訂單背面顏色(五碼): >> BW73Y, 背面漆膜厚: >> 12.5, 背面漆塗漆型式幾塗幾烤: >> 2, 鉻酸鹽: >> Z, 訂單厚度: >> 0.36, 訂單重: >> 25, 重量容許率(下限): >> 10, 重量容許率(上限): >> 10, 訂單寬度: >> 914, 鍍製方式: >> BC, 鋼捲內徑: >> 508, 鋼捲下限重: >> 4, 鋼捲上限重: >> 4.9, 壓花條件碼: >> -, 表面花紋: >> -, 綠色識別碼: >> -, 印刷輥號: >> -, 產品代碼: >> PPSUS, 皮膜碼: >> -, 單位別: >> M, 油品種類: >> Z, 塗油量: >> Z, 包裝代碼: >> A3 , 保護膜碼: >> -, 客戶試片取樣型式: >> -, 調質碼: >> S, 套筒碼: >> S , 規格: >> CSUS304-20, 製造標準: >> SYSCO, 表面處理劑種類: >> Z, 表面處理劑塗佈量: >> Z, 伸長率測試: >> N, 硬度測試碼: >> N, 抗拉強度測試: >> N, 降伏強度測試: >> N, 厚度變異: >> 0, 訂單正面顏色(五碼): >> RYF89, 正面漆膜厚: >> 25, 正面漆塗漆型式幾塗幾烤: >> 2, 修邊碼: >> Y, 重量碼: >> AW, 鋼捲捲向: >> I, 鍍層碼: >> -, | *:
PPSUS | 2502DCD013/003 |  |  | 1. PPSUS&PPAL 單位長度(M/T)要自己算完後修改 SOP內容。RD洗衣機外殼用可用 -0.04～0 去算 (OFP00649)-{.不符.} | 訂單:2502DCD013/003 CPL 無 <生產備註> 事項 | 訂單:2502DCD013/003 CR1 無 <生產備註> 事項 | 訂單:2502DCD013/003 CR2 無 <生產備註> 事項 | 訂單:2502DCD013/003 CG1 無 <生產備註> 事項 | 訂單:2502DCD013/003 CG2 無 <生產備註> 事項 | 訂單:2502DCD013/003 CC1 <生產備註> 事項如下 . 1.入口板厚以平凸分釐卡量測,其W/D距板邊10mm處量測 (RMK00619) . 2.入口急峻度≦0.7%，毛邊(雙平頭分釐卡)≦30μm(一定要落實記錄，以作為品質追蹤依據) (RMK00619) . 3.出/入口鼓起≦0.5mm超出管制規格請TSD送RCL確認板形 (RMK00619) . 4.前處理皮膜Si=14±5 mg/m2於CC2品檢室Twin-X:NRC350-Si(SUS304)檢測 (RMK00619) . 5.其餘品質管制若無特別註明，則以對應的烤漆產品用途管制 (RMK00619) . 6.【捲取+套桶】出口一律 STAGGER 捲取，並使用比訂單寬度"加寬"的套桶（一般為"P"，超低光澤與印刷為"S"） (RMK00619) | 訂單:2502DCD013/003 CC2 <生產備註> 事項如下 . 1.入口板厚以平凸分釐卡量測,其W/D距板邊10mm處量測 (RMK00619) . 2.入口急峻度≦0.7%，毛邊(雙平頭分釐卡)≦30μm(一定要落實記錄，以作為品質追蹤依據) (RMK00619) . 3.出/入口鼓起≦0.5mm超出管制規格請TSD送RCL確認板形 (RMK00619) . 4.前處理皮膜Si=14±5 mg/m2於CC2品檢室Twin-X:NRC350-Si(SUS304)檢測 (RMK00619) . 5.其餘品質管制若無特別註明，則以對應的烤漆產品用途管制 (RMK00619) . 6.【捲取+套桶】出口一律 STAGGER 捲取，並使用比訂單寬度"加寬"的套桶（一般為"P"，超低光澤與印刷為"S"） (RMK00619) | 訂單:2502DCD013/003 RCL 無 <生產備註> 事項 | 訂單:2502DCD013/003 CCPK 無 <生產備註> 事項 | 訂單:2502DCD013/003 CGQC 無 <品檢備註> 事項 | 訂單:2502DCD013/003 CCQC <品檢備註> 事項如下 . 1.入口板厚以平凸分釐卡量測,其W/D距板邊10mm處量測 (RMK00619) . 2.入口急峻度≦0.7%，毛邊(雙平頭分釐卡)≦30μm(一定要落實記錄，以作為品質追蹤依據) (RMK00619) . 3.出/入口鼓起≦0.5mm超出管制規格請TSD送RCL確認板形 (RMK00619) . 4.前處理皮膜Si=14±5 mg/m2於CC2品檢室Twin-X:NRC350-Si(SUS304)檢測 (RMK00619) . 5.其餘品質管制若無特別註明，則以對應的烤漆產品用途管制 (RMK00619) . 6.【捲取+套桶】出口一律 STAGGER 捲取，並使用比訂單寬度"加寬"的套桶（一般為"P"，超低光澤與印刷為"S"） (RMK00619) | 訂單:2502DCD013/003 TOL 無 <生產備註> 事項 |  | 訂單 2502DCD013/003 修改記錄如下: 20250226 14:12:17 (22030) 退火碼: >> S1, 用途碼: >> CIA008, 背面標示: >> C989, 訂單背面顏色(五碼): >> BW73Y, 背面漆膜厚: >> 12.5, 背面漆塗漆型式幾塗幾烤: >> 2, 鉻酸鹽: >> Z, 訂單厚度: >> 0.36, 訂單重: >> 35, 重量容許率(下限): >> 10, 重量容許率(上限): >> 10, 訂單寬度: >> 914, 鍍製方式: >> BC, 鋼捲內徑: >> 508, 鋼捲下限重: >> 4, 鋼捲上限重: >> 4.9, 壓花條件碼: >> -, 表面花紋: >> -, 綠色識別碼: >> -, 印刷輥號: >> -, 產品代碼: >> PPSUS, 皮膜碼: >> -, 單位別: >> M, 油品種類: >> Z, 塗油量: >> Z, 包裝代碼: >> A3 , 保護膜碼: >> -, 客戶試片取樣型式: >> -, 調質碼: >> S, 套筒碼: >> P , 規格: >> CSUS304-20, 製造標準: >> SYSCO, 表面處理劑種類: >> Z, 表面處理劑塗佈量: >> Z, 伸長率測試: >> N, 硬度測試碼: >> N, 抗拉強度測試: >> N, 降伏強度測試: >> N, 厚度變異: >> 0, 訂單正面顏色(五碼): >> 2Y730, 正面漆膜厚: >> 25, 正面漆塗漆型式幾塗幾烤: >> 2, 修邊碼: >> Y, 重量碼: >> AW, 鋼捲捲向: >> I, 鍍層碼: >> -, | *:
PPSUS | 2502DFD001/001 |  |  | 1. 只有燁聯不銹鋼不需指定烤漆線別，非燁聯底材需討論 (OFP00587)-{.不符.} 2. →→PPSUS 指定CC1 生產→→ (OFP00618)-{.不符.} 3. PPSUS&PPAL 單位長度(M/T)要自己算完後修改 SOP內容。RD洗衣機外殼用可用 -0.04～0 去算 (OFP00649)-{.不符.} | 訂單:2502DFD001/001 CPL 無 <生產備註> 事項 | 訂單:2502DFD001/001 CR1 無 <生產備註> 事項 | 訂單:2502DFD001/001 CR2 無 <生產備註> 事項 | 訂單:2502DFD001/001 CG1 無 <生產備註> 事項 | 訂單:2502DFD001/001 CG2 無 <生產備註> 事項 | 訂單:2502DFD001/001 CC1 <生產備註> 事項如下 . 13. 貼紅色禁止疊放。 (RMK-E_CHIN) . 12. CC2若生產過程有T/L打開的情形，務必通知品檢做紀錄，必須經過切除或重整後才能放行。 (RMK-E_CHIN) . 11. 依研發處CCL出口放行標準6.0版松下不銹鋼洗衣機外殼(無毒)試驗項目。 (RMK-E_CHIN) . 10. 無毒元素(Cr)檢測：測試與記錄正面/背面的烤漆成品以及底板(無塗漆)的數值。 (RMK-E_CHIN) . 9. 出口品檢項目：加做「應變痕測試」：衝艾克森6mm觀察平板處有無應變痕。(判定參考缺陷樣本)，以及維持測試 fluting test，頻率：1次/母鋼。 (RMK-E_CHIN) . 8. 此排程需要 Fluting Test，張力整平機伸長率須設定0.04～0.06%。 (RMK-E_CHIN) . 7. 避免產生鑿痕：鋼捲限重≦3.5噸，出口鋼捲需打1條縱鋼帶(避免外圈滑出)，品檢鋼捲送RCL僅限外切(不可重捲跑過RCL)。 (RMK-E_CHIN) . 6. 雙面高光澤產品，出口收捲單位張力設定：≧4.9kg/mm2、Taper Ratio:0%。 (RMK-E_CHIN) . 5.3.黏度設定30-40秒(No.2B)，R塗裝，使用GF#75μ濾心+ #300目鐵濾網，PMT為230±10℃ (RMK-E_CHIN) . 5.2. 背面-面漆Clear：透明藍色，生產前準備再稀釋(不可提早稀釋) (RMK-E_CHIN) . 4.3. 背面-底漆：透明色(同面漆Primer)，生產前準備再稀釋(不可提早稀釋) (RMK-E_CHIN) . 5.1.正面-面漆Clear：透明色，生產前準備再稀釋(不可提早稀釋)，黏度設定30-40秒(No.2B)，R塗裝，使用孔目最小的濾心+#300目鐵濾網，PMT為230±10℃。 (RMK-E_CHIN) . 4.2.使用孔目最小的濾心+ #300目鐵濾網，PMT為230±10℃。生產時外添加P劑 0.1%(R&D當天提供)，請於生產前30分鐘前添加及均勻攪拌。 (RMK-E_CHIN) . 4.1. 正面-底漆：透明色，生產前準備再稀釋(不可提早稀釋)，黏度設定30-40秒(No.7)，指定R塗裝 (RMK-E_CHIN) . 3. 線速度50mpm，不塗表調、不塗前處理劑。 (RMK-E_CHIN) . 2. 全程使用無毒製程與無毒專用設備(回流管、PUMP...)。 (RMK-E_CHIN) . 1. 指定遠龍不銹鋼No.4髮絲底板投入。鋼捲有襯紙，入口生產前需經過解紙作業。 (RMK-E_CHIN) . 1. 指定遠龍不銹鋼No.4髮絲底板投入。鋼捲有襯紙，入口生產前需經過解紙作業。 (RMK00687) . 2. 全程使用無毒製程與無毒專用設備(回流管、PUMP...)。 (RMK00687) . 3. 線速度50mpm，不塗表調、不塗前處理劑。 (RMK00687) . 4. 正面-底漆：透明色，生產前準備再稀釋(不可提早稀釋)，黏度設定30-40秒(No.2B)，指定R塗裝，使用孔目最小的濾心+ #300目鐵濾網，PMT為230±10℃。 (RMK00687) . 5. 正面-面漆Clear：透明色，生產前準備再稀釋(不可提早稀釋)，黏度設定30-40秒(No.2B)，R塗裝，使用孔目最小的濾心+#300目鐵濾網，PMT為230±10℃。 (RMK00687) . 4.1.A). 背面-底漆：透明色(同面漆Primer)，生產前準備再稀釋(不可提早稀釋) (RMK00687) . 4.1.B).黏度設定40-55秒(No.2B)，使用孔目最小的濾心+ #300目鐵濾網，PMT為230±10℃ (RMK00687) . 5.1.A).背面-面漆Clear：透明藍色，生產前準備再稀釋(不可提早稀釋) (RMK00687) . 5.1.B).黏度設定30-40秒(No.2B)，R塗裝，使用GF#75μ濾心+ #300目鐵濾網，PMT為230±10℃。 (RMK00687) . 6. 雙面高光澤產品, 出口收捲單位張力設定：≧4.9kg/mm2、Taper Ratio:0%。 (RMK00687) . 7. 避免產生鑿痕：鋼捲限重≦3.5噸，出口鋼捲需打1條縱鋼帶(避免外圈滑出)，品檢鋼捲送RCL僅限外切(不可重捲跑過RCL)。 (RMK00687) . 8. 此排程需要 Fluting Test，張力整平機伸長率須設定0.04～0.06%。 (RMK00687) . 9. 出口品檢項目：加做「應變痕測試」：衝艾克森6mm觀察平板處有無應變痕。(判定參考缺陷樣本)，以及維持測試 flutting test，頻率：1次/母鋼。 (RMK00687) . 10. 無毒元素(Cr)檢測：測試與記錄正面/背面的烤漆成品以及底板(無塗漆)的數值。 (RMK00687) . 11. 依研發處CCL出口放行標準6.0版松下不銹鋼洗衣機外殼(無毒)試驗項目。 (RMK00687) . 12. CC2若生產過程有T/L打開的情形，務必通知品檢做紀錄，必須經過切除或重整後才能放行 (RMK00687) . 13. 貼紅色禁止疊放。 (RMK00687) | 訂單:2502DFD001/001 CC2 <生產備註> 事項如下 . 13. 貼紅色禁止疊放。 (RMK-E_CHIN) . 12. CC2若生產過程有T/L打開的情形，務必通知品檢做紀錄，必須經過切除或重整後才能放行。 (RMK-E_CHIN) . 11. 依研發處CCL出口放行標準6.0版松下不銹鋼洗衣機外殼(無毒)試驗項目。 (RMK-E_CHIN) . 10. 無毒元素(Cr)檢測：測試與記錄正面/背面的烤漆成品以及底板(無塗漆)的數值。 (RMK-E_CHIN) . 9. 出口品檢項目：加做「應變痕測試」：衝艾克森6mm觀察平板處有無應變痕。(判定參考缺陷樣本)，以及維持測試 fluting test，頻率：1次/母鋼。 (RMK-E_CHIN) . 8. 此排程需要 Fluting Test，張力整平機伸長率須設定0.04～0.06%。 (RMK-E_CHIN) . 7. 避免產生鑿痕：鋼捲限重≦3.5噸，出口鋼捲需打1條縱鋼帶(避免外圈滑出)，品檢鋼捲送RCL僅限外切(不可重捲跑過RCL)。 (RMK-E_CHIN) . 6. 雙面高光澤產品，出口收捲單位張力設定：≧4.9kg/mm2、Taper Ratio:0%。 (RMK-E_CHIN) . 5.3.黏度設定30-40秒(No.2B)，R塗裝，使用GF#75μ濾心+ #300目鐵濾網，PMT為230±10℃ (RMK-E_CHIN) . 5.2. 背面-面漆Clear：透明藍色，生產前準備再稀釋(不可提早稀釋) (RMK-E_CHIN) . 4.3. 背面-底漆：透明色(同面漆Primer)，生產前準備再稀釋(不可提早稀釋) (RMK-E_CHIN) . 5.1.正面-面漆Clear：透明色，生產前準備再稀釋(不可提早稀釋)，黏度設定30-40秒(No.2B)，R塗裝，使用孔目最小的濾心+#300目鐵濾網，PMT為230±10℃。 (RMK-E_CHIN) . 4.2.使用孔目最小的濾心+ #300目鐵濾網，PMT為230±10℃。生產時外添加P劑 0.1%(R&D當天提供)，請於生產前30分鐘前添加及均勻攪拌。 (RMK-E_CHIN) . 4.1. 正面-底漆：透明色，生產前準備再稀釋(不可提早稀釋)，黏度設定30-40秒(No.7)，指定R塗裝 (RMK-E_CHIN) . 3. 線速度50mpm，不塗表調、不塗前處理劑。 (RMK-E_CHIN) . 2. 全程使用無毒製程與無毒專用設備(回流管、PUMP...)。 (RMK-E_CHIN) . 1. 指定遠龍不銹鋼No.4髮絲底板投入。鋼捲有襯紙，入口生產前需經過解紙作業。 (RMK-E_CHIN) . 1. 指定遠龍不銹鋼No.4髮絲底板投入。鋼捲有襯紙，入口生產前需經過解紙作業。 (RMK00687) . 2. 全程使用無毒製程與無毒專用設備(回流管、PUMP...)。 (RMK00687) . 3. 線速度50mpm，不塗表調、不塗前處理劑。 (RMK00687) . 4. 正面-底漆：透明色，生產前準備再稀釋(不可提早稀釋)，黏度設定30-40秒(No.2B)，指定R塗裝，使用孔目最小的濾心+ #300目鐵濾網，PMT為230±10℃。 (RMK00687) . 5. 正面-面漆Clear：透明色，生產前準備再稀釋(不可提早稀釋)，黏度設定30-40秒(No.2B)，R塗裝，使用孔目最小的濾心+#300目鐵濾網，PMT為230±10℃。 (RMK00687) . 4.1.A). 背面-底漆：透明色(同面漆Primer)，生產前準備再稀釋(不可提早稀釋) (RMK00687) . 4.1.B).黏度設定40-55秒(No.2B)，使用孔目最小的濾心+ #300目鐵濾網，PMT為230±10℃ (RMK00687) . 5.1.A).背面-面漆Clear：透明藍色，生產前準備再稀釋(不可提早稀釋) (RMK00687) . 5.1.B).黏度設定30-40秒(No.2B)，R塗裝，使用GF#75μ濾心+ #300目鐵濾網，PMT為230±10℃。 (RMK00687) . 6. 雙面高光澤產品, 出口收捲單位張力設定：≧4.9kg/mm2、Taper Ratio:0%。 (RMK00687) . 7. 避免產生鑿痕：鋼捲限重≦3.5噸，出口鋼捲需打1條縱鋼帶(避免外圈滑出)，品檢鋼捲送RCL僅限外切(不可重捲跑過RCL)。 (RMK00687) . 8. 此排程需要 Fluting Test，張力整平機伸長率須設定0.04～0.06%。 (RMK00687) . 9. 出口品檢項目：加做「應變痕測試」：衝艾克森6mm觀察平板處有無應變痕。(判定參考缺陷樣本)，以及維持測試 flutting test，頻率：1次/母鋼。 (RMK00687) . 10. 無毒元素(Cr)檢測：測試與記錄正面/背面的烤漆成品以及底板(無塗漆)的數值。 (RMK00687) . 11. 依研發處CCL出口放行標準6.0版松下不銹鋼洗衣機外殼(無毒)試驗項目。 (RMK00687) . 12. CC2若生產過程有T/L打開的情形，務必通知品檢做紀錄，必須經過切除或重整後才能放行 (RMK00687) . 13. 貼紅色禁止疊放。 (RMK00687) | 訂單:2502DFD001/001 RCL 無 <生產備註> 事項 | 訂單:2502DFD001/001 CCPK 無 <生產備註> 事項 | 訂單:2502DFD001/001 CGQC 無 <品檢備註> 事項 | 訂單:2502DFD001/001 CCQC <品檢備註> 事項如下 . 13. 貼紅色禁止疊放。 (RMK-E_CHIN) . 12. CC2若生產過程有T/L打開的情形，務必通知品檢做紀錄，必須經過切除或重整後才能放行。 (RMK-E_CHIN) . 11. 依研發處CCL出口放行標準6.0版松下不銹鋼洗衣機外殼(無毒)試驗項目。 (RMK-E_CHIN) . 10. 無毒元素(Cr)檢測：測試與記錄正面/背面的烤漆成品以及底板(無塗漆)的數值。 (RMK-E_CHIN) . 9. 出口品檢項目：加做「應變痕測試」：衝艾克森6mm觀察平板處有無應變痕。(判定參考缺陷樣本)，以及維持測試 fluting test，頻率：1次/母鋼。 (RMK-E_CHIN) . 8. 此排程需要 Fluting Test，張力整平機伸長率須設定0.04～0.06%。 (RMK-E_CHIN) . 7. 避免產生鑿痕：鋼捲限重≦3.5噸，出口鋼捲需打1條縱鋼帶(避免外圈滑出)，品檢鋼捲送RCL僅限外切(不可重捲跑過RCL)。 (RMK-E_CHIN) . 6. 雙面高光澤產品，出口收捲單位張力設定：≧4.9kg/mm2、Taper Ratio:0%。 (RMK-E_CHIN) . 5.3.黏度設定30-40秒(No.2B)，R塗裝，使用GF#75μ濾心+ #300目鐵濾網，PMT為230±10℃ (RMK-E_CHIN) . 5.2. 背面-面漆Clear：透明藍色，生產前準備再稀釋(不可提早稀釋) (RMK-E_CHIN) . 4.3. 背面-底漆：透明色(同面漆Primer)，生產前準備再稀釋(不可提早稀釋) (RMK-E_CHIN) . 5.1.正面-面漆Clear：透明色，生產前準備再稀釋(不可提早稀釋)，黏度設定30-40秒(No.2B)，R塗裝，使用孔目最小的濾心+#300目鐵濾網，PMT為230±10℃。 (RMK-E_CHIN) . 4.2.使用孔目最小的濾心+ #300目鐵濾網，PMT為230±10℃。生產時外添加P劑 0.1%(R&D當天提供)，請於生產前30分鐘前添加及均勻攪拌。 (RMK-E_CHIN) . 4.1. 正面-底漆：透明色，生產前準備再稀釋(不可提早稀釋)，黏度設定30-40秒(No.7)，指定R塗裝 (RMK-E_CHIN) . 3. 線速度50mpm，不塗表調、不塗前處理劑。 (RMK-E_CHIN) . 2. 全程使用無毒製程與無毒專用設備(回流管、PUMP...)。 (RMK-E_CHIN) . 1. 指定遠龍不銹鋼No.4髮絲底板投入。鋼捲有襯紙，入口生產前需經過解紙作業。 (RMK-E_CHIN) . 1. 指定遠龍不銹鋼No.4髮絲底板投入。鋼捲有襯紙，入口生產前需經過解紙作業。 (RMK00687) . 2. 全程使用無毒製程與無毒專用設備(回流管、PUMP...)。 (RMK00687) . 3. 線速度50mpm，不塗表調、不塗前處理劑。 (RMK00687) . 4. 正面-底漆：透明色，生產前準備再稀釋(不可提早稀釋)，黏度設定30-40秒(No.2B)，指定R塗裝，使用孔目最小的濾心+ #300目鐵濾網，PMT為230±10℃。 (RMK00687) . 5. 正面-面漆Clear：透明色，生產前準備再稀釋(不可提早稀釋)，黏度設定30-40秒(No.2B)，R塗裝，使用孔目最小的濾心+#300目鐵濾網，PMT為230±10℃。 (RMK00687) . 4.1.A). 背面-底漆：透明色(同面漆Primer)，生產前準備再稀釋(不可提早稀釋) (RMK00687) . 4.1.B).黏度設定40-55秒(No.2B)，使用孔目最小的濾心+ #300目鐵濾網，PMT為230±10℃ (RMK00687) . 5.1.A).背面-面漆Clear：透明藍色，生產前準備再稀釋(不可提早稀釋) (RMK00687) . 5.1.B).黏度設定30-40秒(No.2B)，R塗裝，使用GF#75μ濾心+ #300目鐵濾網，PMT為230±10℃。 (RMK00687) . 6. 雙面高光澤產品, 出口收捲單位張力設定：≧4.9kg/mm2、Taper Ratio:0%。 (RMK00687) . 7. 避免產生鑿痕：鋼捲限重≦3.5噸，出口鋼捲需打1條縱鋼帶(避免外圈滑出)，品檢鋼捲送RCL僅限外切(不可重捲跑過RCL)。 (RMK00687) . 8. 此排程需要 Fluting Test，張力整平機伸長率須設定0.04～0.06%。 (RMK00687) . 9. 出口品檢項目：加做「應變痕測試」：衝艾克森6mm觀察平板處有無應變痕。(判定參考缺陷樣本)，以及維持測試 flutting test，頻率：1次/母鋼。 (RMK00687) . 10. 無毒元素(Cr)檢測：測試與記錄正面/背面的烤漆成品以及底板(無塗漆)的數值。 (RMK00687) . 11. 依研發處CCL出口放行標準6.0版松下不銹鋼洗衣機外殼(無毒)試驗項目。 (RMK00687) . 12. CC2若生產過程有T/L打開的情形，務必通知品檢做紀錄，必須經過切除或重整後才能放行 (RMK00687) . 13. 貼紅色禁止疊放。 (RMK00687) | 訂單:2502DFD001/001 TOL 無 <生產備註> 事項 | 1. 指定遠龍不銹鋼No.4髮絲底板投入。鋼捲有襯紙，入口生產前需經過解紙作業。^^/CC1/CC2/CCQC/ <<.E_CHIN 2024/12/10 09:11.>> 2. 全程使用無毒製程與無毒專用設備(回流管、PUMP...)。^^/CC1/CC2/CCQC/ <<.E_CHIN 2024/12/10 09:12.>> 3. 線速度50mpm，不塗表調、不塗前處理劑。^^/CC1/CC2/CCQC/ <<.E_CHIN 2024/12/10 09:12.>> 4.1. 正面-底漆：透明色，生產前準備再稀釋(不可提早稀釋)，黏度設定30-40秒(No.7)，指定R塗裝^^/CC1/CC2/CCQC/ <<.E_CHIN 2024/12/10 09:12.>> 4.2.使用孔目最小的濾心+ #300目鐵濾網，PMT為230±10℃。生產時外添加P劑 0.1%(R&D當天提供)，請於生產前30分鐘前添加及均勻攪拌。^^/CC1/CC2/CCQC/ <<.E_CHIN 2024/12/10 09:13.>> 5.1.正面-面漆Clear：透明色，生產前準備再稀釋(不可提早稀釋)，黏度設定30-40秒(No.2B)，R塗裝，使用孔目最小的濾心+#300目鐵濾網，PMT為230±10℃。^^/CC1/CC2/CCQC/ <<.E_CHIN 2024/12/10 09:14.>> 4.3. 背面-底漆：透明色(同面漆Primer)，生產前準備再稀釋(不可提早稀釋)^^/CC1/CC2/CCQC/ <<.E_CHIN 2024/12/10 09:15.>> 4.4.黏度設定40-55秒(No.7)，使用孔目最小的濾心+ #300目鐵濾網，PMT為230±10℃。^^ <<.E_CHIN 2024/12/10 09:16.>> 5.2. 背面-面漆Clear：透明藍色，生產前準備再稀釋(不可提早稀釋)^^/CC1/CC2/CCQC/ <<.E_CHIN 2024/12/10 09:17.>> 5.3.黏度設定30-40秒(No.2B)，R塗裝，使用GF#75μ濾心+ #300目鐵濾網，PMT為230±10℃^^/CC1/CC2/CCQC/ <<.E_CHIN 2024/12/10 09:18.>> 6. 雙面高光澤產品，出口收捲單位張力設定：≧4.9kg/mm2、Taper Ratio:0%。^^/CC1/CC2/CCQC/ <<.E_CHIN 2024/12/10 09:18.>> 7. 避免產生鑿痕：鋼捲限重≦3.5噸，出口鋼捲需打1條縱鋼帶(避免外圈滑出)，品檢鋼捲送RCL僅限外切(不可重捲跑過RCL)。^^/CC1/CC2/CCQC/ <<.E_CHIN 2024/12/10 09:19.>> 8. 此排程需要 Fluting Test，張力整平機伸長率須設定0.04～0.06%。^^/CC1/CC2/CCQC/ <<.E_CHIN 2024/12/10 09:19.>> 9. 出口品檢項目：加做「應變痕測試」：衝艾克森6mm觀察平板處有無應變痕。(判定參考缺陷樣本)，以及維持測試 fluting test，頻率：1次/母鋼。^^/CC1/CC2/CCQC/ <<.E_CHIN 2024/12/10 09:20.>> 10. 無毒元素(Cr)檢測：測試與記錄正面/背面的烤漆成品以及底板(無塗漆)的數值。^^/CC1/CC2/CCQC/ <<.E_CHIN 2024/12/10 09:22.>> 11. 依研發處CCL出口放行標準6.0版松下不銹鋼洗衣機外殼(無毒)試驗項目。^^/CC1/CC2/CCQC/ <<.E_CHIN 2024/12/10 09:22.>> 12. CC2若生產過程有T/L打開的情形，務必通知品檢做紀錄，必須經過切除或重整後才能放行。^^/CC1/CC2/CCQC/ <<.E_CHIN 2024/12/10 09:22.>> 13. 貼紅色禁止疊放。^^/CC1/CC2/CCQC/MKT/ <<.E_CHIN 2024/12/10 09:24.>> | 訂單 2502DFD001/001 修改記錄如下: 20241204 10:43:20 (93025) 退火碼: >> S1, 用途碼: >> CIC033, 背面標示: >> S000, 訂單背面顏色(五碼): >> BLF1Z, 背面漆膜厚: >> NOM, 背面漆塗漆型式幾塗幾烤: >> 2, 鉻酸鹽: >> Z, 訂單厚度: >> 0.6, 訂單重: >> 100, 重量容許率(下限): >> 10, 重量容許率(上限): >> 10, 訂單寬度: >> 870, 鍍製方式: >> BC, 鋼捲內徑: >> 508, 鋼捲下限重: >> 2.5, 鋼捲上限重: >> 3.5, 壓花條件碼: >> -, 表面花紋: >> -, 綠色識別碼: >> R2, 印刷輥號: >> -, 產品代碼: >> PPSUS, 皮膜碼: >> -, 單位別: >> M, 油品種類: >> Z, 塗油量: >> Z, 包裝代碼: >> S5 , 保護膜碼: >> -, 客戶試片取樣型式: >> -, 調質碼: >> S, 套筒碼: >> K , 規格: >> CSUS430-20, 製造標準: >> SYSCO, 表面處理劑種類: >> Z, 表面處理劑塗佈量: >> Z, 伸長率測試: >> Y, 硬度測試碼: >> Y, 抗拉強度測試: >> Y, 降伏強度測試: >> Y, 訂單正面顏色(五碼): >> AE211, 正面漆膜厚: >> NOM, 正面漆塗漆型式幾塗幾烤: >> 2, 修邊碼: >> Y, 重量碼: >> AW, 鋼捲捲向: >> O, 鍍層碼: >> -, | *:
PPGL | 2502DFD005/001 | 1. 單捲限重檢核 (原料重:16~21, 分切困難:16.80~17.50,20.00~21.00, 單捲限重:2.50~2.80)(OFP00031)-{.不符.} | 1. 烤漆產品"門板"類...指定使用CSC或DS用料，切勿用其它料源 (OFP00129)-{.不符.} 2. 提醒：格來德捲門 CGLC400 投SAE1012料。訂單0.45（CR=0.455) HR=2.52 軋延率 82％。確認OK可不用理會 (OFP00371)-{.不符.} 3. 部分大陸料含B元素超過CNS規範管制，故請原料CNS規範之訂單不要配大陸料 (OFP00684)-{.不符.} | 1. 備註：XXXXX 標準MASS=XXX 為生產與品管依據。排程MASS為請購用不用理會 (OFP00293)-{.不符.} 2. 提醒：格來德捲門 CGLC400 投SAE1012料。訂單0.45（CR=0.455) HR=2.52 軋延率 82％。確認OK可不用理會 (OFP00371)-{.不符.} 3. 【提醒】！本單為直立式包裝，嚴禁鍍鋅或烤漆後以STAGGER捲取 (OFP00451)-{.不符.} 4. 部分大陸料含B元素超過CNS規範管制，故請原料CNS規範之訂單不要配大陸料 (OFP00684)-{.不符.} | 訂單:2502DFD005/001 CPL <生產備註> 事項如下 . 指定使用CSC或中龍或者日本用料，切勿用其它料源。會訴賠... (RMK00241) . 除HGI/ HGL 訂單邊緣不噴油. 其餘皆側緣噴油 (RMK00285) | 訂單:2502DFD005/001 CR1 <生產備註> 事項如下 . 指定使用CSC或中龍或者日本用料，切勿用其它料源。會訴賠... (RMK00241) . 完軋寬度超出管制值上限≦2mm時,冷軋繼續生產並填寫品質異常通報單給鍍鋅線,以便調整張力與板溫 (RMK00278) | 訂單:2502DFD005/001 CR2 <生產備註> 事項如下 . 指定使用CSC或中龍或者日本用料，切勿用其它料源。會訴賠... (RMK00241) . 完軋寬度超出管制值上限≦2mm時,冷軋繼續生產並填寫品質異常通報單給鍍鋅線,以便調整張力與板溫 (RMK00278) | 訂單:2502DFD005/001 CG1 <生產備註> 事項如下 . ★ SKP+T/L 的 EL％總和 CQ ＞0.8％,材質SAE1012＞0.6 ％ --->一定要達到不然會訴賠★ (RMK00241) . 指定使用CSC或中龍或者日本用料，切勿用其它料源。會訴賠... (RMK00241) . 因為SKP+T/L 的 EL％總和 CQ ＞0.8％,材質SAE1012＞0.6 ％以上時，烤漆品檢測試Fluting 會NG降級 (RMK00241) . 若SKP+T/L 的 EL％總和 CQ ＞0.8％,材質SAE1012＞0.6 ％ 未能符合，反應給下製程與TED工程師 (RMK00241) | 訂單:2502DFD005/001 CG2 <生產備註> 事項如下 . ★ SKP+T/L 的 EL％總和 CQ ＞0.8％,材質SAE1012＞0.6 ％ --->一定要達到不然會訴賠★ (RMK00241) . 指定使用CSC或中龍或者日本用料，切勿用其它料源。會訴賠... (RMK00241) . 因為SKP+T/L 的 EL％總和 CQ ＞0.8％,材質SAE1012＞0.6 ％以上時，烤漆品檢測試Fluting 會NG降級 (RMK00241) . 若SKP+T/L 的 EL％總和 CQ ＞0.8％,材質SAE1012＞0.6 ％ 未能符合，反應給下製程與TED工程師 (RMK00241) | 訂單:2502DFD005/001 CC1 <生產備註> 事項如下 . 【分切】因用戶端的大天車裁撤，必須降低最大限重；最後一顆分切鋼捲，若是超過3.2噸，再次分切成2顆1噸多的小鋼捲，重量低於訂單限重客戶也願意一級品接受。 (RMK-E_CHIN) . 【MASS】BY60T 標準MASS=60+180=240 為生產與品管依據。排程MASS為請購用不用理會 (RMK-E_CHIN) . 1.本單若塗裝背面漆一律改為REVERSE COATING 例外訂單如下敘述 (RMK00163) . 2.例外訂單為R字頭超低光澤與PVDF (＞25μ)，背面漆可改 NATURE COATING，但搭配底漆避免遮蓋性不佳 (RMK00163) . 請注意面漆（扣除底漆mass）mass必須≧90％ STD MASS (訂單有耐磨耗需求) (RMK00214) . 每顆母鋼捲 留烤漆板 全寬*30CM*1片 並註明(1)鋼捲號碼(2)耐磨耗 給實驗室做耐磨耗試驗.請浮貼三張標籤！ (RMK00214) . 一般CQ T/L EL％目標0.1％，視板面或狀況可做調整--->不然下製程會發生FLUTING會訴賠 (RMK00241) . ★本產品因訴賠過，一定得做 Fluting TEST，線上EL％有調整時需再確認★ (RMK00241) . ★品檢注意！JIS&CNS 訂單必須每滿50噸一定要再做一次TEST (RMK00259) . 【捲取】注意！本單為直立式包裝。禁用STAGGER捲取送包裝！送RCL重處理例外。 (RMK00512) . 【抽氣量】白色系在CC1生產時,FINISH抽氣量請設定250,如生產中發生色差b值異常升高,請股長再加大抽氣量因應 (RMK00560) | 訂單:2502DFD005/001 CC2 <生產備註> 事項如下 . 【分切】因用戶端的大天車裁撤，必須降低最大限重；最後一顆分切鋼捲，若是超過3.2噸，再次分切成2顆1噸多的小鋼捲，重量低於訂單限重客戶也願意一級品接受。 (RMK-E_CHIN) . 【MASS】BY60T 標準MASS=60+180=240 為生產與品管依據。排程MASS為請購用不用理會 (RMK-E_CHIN) . 1.本單若塗裝背面漆一律改為REVERSE COATING 例外訂單如下敘述 (RMK00163) . 2.例外訂單為R字頭超低光澤與PVDF (＞25μ)，背面漆可改 NATURE COATING，但搭配底漆避免遮蓋性不佳 (RMK00163) . 請注意面漆（扣除底漆mass）mass必須≧90％ STD MASS (訂單有耐磨耗需求) (RMK00214) . 每顆母鋼捲 留烤漆板 全寬*30CM*1片 並註明(1)鋼捲號碼(2)耐磨耗 給實驗室做耐磨耗試驗.請浮貼三張標籤！ (RMK00214) . 一般CQ T/L EL％目標0.1％，視板面或狀況可做調整--->不然下製程會發生FLUTING會訴賠 (RMK00241) . ★本產品因訴賠過，一定得做 Fluting TEST，線上EL％有調整時需再確認★ (RMK00241) . ★品檢注意！JIS&CNS 訂單必須每滿50噸一定要再做一次TEST (RMK00259) . 【捲取】注意！本單為直立式包裝。禁用STAGGER捲取送包裝！送RCL重處理例外。 (RMK00512) . 【抽氣量】白色系在CC1生產時,FINISH抽氣量請設定250,如生產中發生色差b值異常升高,請股長再加大抽氣量因應 (RMK00560) | 訂單:2502DFD005/001 RCL <生產備註> 事項如下 . 【捲取】注意！本單為直立式包裝。禁用STAGGER捲取送包裝！送RCL重處理例外。 (RMK00512) | 訂單:2502DFD005/001 CCPK 無 <生產備註> 事項 | 訂單:2502DFD005/001 CGQC 無 <品檢備註> 事項 | 訂單:2502DFD005/001 CCQC <品檢備註> 事項如下 . 【分切】因用戶端的大天車裁撤，必須降低最大限重；最後一顆分切鋼捲，若是超過3.2噸，再次分切成2顆1噸多的小鋼捲，重量低於訂單限重客戶也願意一級品接受。 (RMK-E_CHIN) . 【MASS】BY60T 標準MASS=60+180=240 為生產與品管依據。排程MASS為請購用不用理會 (RMK-E_CHIN) . 1.本單若塗裝背面漆一律改為REVERSE COATING 例外訂單如下敘述 (RMK00163) . 2.例外訂單為R字頭超低光澤與PVDF (＞25μ)，背面漆可改 NATURE COATING，但搭配底漆避免遮蓋性不佳 (RMK00163) . 請注意面漆（扣除底漆mass）mass必須≧90％ STD MASS (訂單有耐磨耗需求) (RMK00214) . 每顆母鋼捲 留烤漆板 全寬*30CM*1片 並註明(1)鋼捲號碼(2)耐磨耗 給實驗室做耐磨耗試驗.請浮貼三張標籤！ (RMK00214) . ★本產品因訴賠過，一定得做 Fluting TEST，線上EL％有調整時需再確認★ (RMK00241) . ★品檢注意！JIS&CNS 訂單必須每滿50噸一定要再做一次TEST (RMK00259) . 【捲取】注意！本單為直立式包裝。禁用STAGGER捲取送包裝！送RCL重處理例外。 (RMK00512) | 訂單:2502DFD005/001 TOL 無 <生產備註> 事項 | 【MASS】BY60T 標準MASS=60+180=240 為生產與品管依據。排程MASS為請購用不用理會^^/CC1/CC2/CCQC/^^ <<.E_CHIN 2025/01/21 09:06.>> 【分切】因用戶端的大天車裁撤，必須降低最大限重；最後一顆分切鋼捲，若是超過3.2噸，再次分切成2顆1噸多的小鋼捲，重量低於訂單限重客戶也願意一級品接受。^^/CC1/CC2/CCQC/ <<.E_CHIN 2025/01/21 09:07.>> | 訂單 2502DFD005/001 修改記錄如下: 20250116 12:01:30 (93025) 退火碼: >> S1, 用途碼: >> COA010, 背面標示: >> C845, 訂單背面顏色(五碼): >> BY60T, 背面漆膜厚: >> NOM, 背面漆塗漆型式幾塗幾烤: >> 2, 鉻酸鹽: >> Z, 訂單厚度: >> 0.45, 訂單重: >> 30, 重量容許率(下限): >> 10, 重量容許率(上限): >> 10, 訂單寬度: >> 960, 鍍製方式: >> BC, 鋼捲內徑: >> 508, 鋼捲下限重: >> 2.5, 鋼捲上限重: >> 2.8, 壓花條件碼: >> -, 表面花紋: >> R, 綠色識別碼: >> -, 印刷輥號: >> -, 產品代碼: >> PPGL, 皮膜碼: >> -, 單位別: >> M, 油品種類: >> Z, 塗油量: >> Z, 包裝代碼: >> D7 , 保護膜碼: >> -, 客戶試片取樣型式: >> -, 調質碼: >> S, 套筒碼: >> P , 規格: >> CGLC400-20, 製造標準: >> CNS, 表面處理劑種類: >> Z, 表面處理劑塗佈量: >> Z, 伸長率測試: >> Y, 硬度測試碼: >> Y, 抗拉強度測試: >> Y, 降伏強度測試: >> Y, 厚度變異: >> 0, 訂單正面顏色(五碼): >> 5W386, 正面漆膜厚: >> NOM, 正面漆塗漆型式幾塗幾烤: >> 2, 修邊碼: >> Y, 重量碼: >> AW, 鋼捲捲向: >> O, 鍍層碼: >> AZ150, | *:
PPGL | 2502DFD005/002 | 1. 單捲限重檢核 (原料重:16~21, 分切困難:16.80~17.50,20.00~21.00, 單捲限重:2.50~2.80)(OFP00031)-{.不符.} | 1. 烤漆產品"門板"類...指定使用CSC或DS用料，切勿用其它料源 (OFP00129)-{.不符.} 2. 提醒：格來德捲門 CGLC400 投SAE1012料。訂單0.45（CR=0.455) HR=2.52 軋延率 82％。確認OK可不用理會 (OFP00371)-{.不符.} 3. 部分大陸料含B元素超過CNS規範管制，故請原料CNS規範之訂單不要配大陸料 (OFP00684)-{.不符.} | 1. 備註：XXXXX 標準MASS=XXX 為生產與品管依據。排程MASS為請購用不用理會 (OFP00293)-{.不符.} 2. 提醒：格來德捲門 CGLC400 投SAE1012料。訂單0.45（CR=0.455) HR=2.52 軋延率 82％。確認OK可不用理會 (OFP00371)-{.不符.} 3. 【提醒】！本單為直立式包裝，嚴禁鍍鋅或烤漆後以STAGGER捲取 (OFP00451)-{.不符.} 4. 部分大陸料含B元素超過CNS規範管制，故請原料CNS規範之訂單不要配大陸料 (OFP00684)-{.不符.} | 訂單:2502DFD005/002 CPL <生產備註> 事項如下 . 指定使用CSC或中龍或者日本用料，切勿用其它料源。會訴賠... (RMK00241) . 除HGI/ HGL 訂單邊緣不噴油. 其餘皆側緣噴油 (RMK00285) | 訂單:2502DFD005/002 CR1 <生產備註> 事項如下 . 指定使用CSC或中龍或者日本用料，切勿用其它料源。會訴賠... (RMK00241) . 完軋寬度超出管制值上限≦2mm時,冷軋繼續生產並填寫品質異常通報單給鍍鋅線,以便調整張力與板溫 (RMK00278) | 訂單:2502DFD005/002 CR2 <生產備註> 事項如下 . 指定使用CSC或中龍或者日本用料，切勿用其它料源。會訴賠... (RMK00241) . 完軋寬度超出管制值上限≦2mm時,冷軋繼續生產並填寫品質異常通報單給鍍鋅線,以便調整張力與板溫 (RMK00278) | 訂單:2502DFD005/002 CG1 <生產備註> 事項如下 . ★ SKP+T/L 的 EL％總和 CQ ＞0.8％,材質SAE1012＞0.6 ％ --->一定要達到不然會訴賠★ (RMK00241) . 指定使用CSC或中龍或者日本用料，切勿用其它料源。會訴賠... (RMK00241) . 因為SKP+T/L 的 EL％總和 CQ ＞0.8％,材質SAE1012＞0.6 ％以上時，烤漆品檢測試Fluting 會NG降級 (RMK00241) . 若SKP+T/L 的 EL％總和 CQ ＞0.8％,材質SAE1012＞0.6 ％ 未能符合，反應給下製程與TED工程師 (RMK00241) | 訂單:2502DFD005/002 CG2 <生產備註> 事項如下 . ★ SKP+T/L 的 EL％總和 CQ ＞0.8％,材質SAE1012＞0.6 ％ --->一定要達到不然會訴賠★ (RMK00241) . 指定使用CSC或中龍或者日本用料，切勿用其它料源。會訴賠... (RMK00241) . 因為SKP+T/L 的 EL％總和 CQ ＞0.8％,材質SAE1012＞0.6 ％以上時，烤漆品檢測試Fluting 會NG降級 (RMK00241) . 若SKP+T/L 的 EL％總和 CQ ＞0.8％,材質SAE1012＞0.6 ％ 未能符合，反應給下製程與TED工程師 (RMK00241) | 訂單:2502DFD005/002 CC1 <生產備註> 事項如下 . 【分切】因用戶端的大天車裁撤，必須降低最大限重；最後一顆分切鋼捲，若是超過3.2噸，再次分切成2顆1噸多的小鋼捲，重量低於訂單限重客戶也願意一級品接受 (RMK-E_CHIN) . 【MASS】BY60T 標準MASS=60+180=240 為生產與品管依據。排程MASS為請購用不用理會 (RMK-E_CHIN) . 1.本單若塗裝背面漆一律改為REVERSE COATING 例外訂單如下敘述 (RMK00163) . 2.例外訂單為R字頭超低光澤與PVDF (＞25μ)，背面漆可改 NATURE COATING，但搭配底漆避免遮蓋性不佳 (RMK00163) . 請注意面漆（扣除底漆mass）mass必須≧90％ STD MASS (訂單有耐磨耗需求) (RMK00214) . 每顆母鋼捲 留烤漆板 全寬*30CM*1片 並註明(1)鋼捲號碼(2)耐磨耗 給實驗室做耐磨耗試驗.請浮貼三張標籤！ (RMK00214) . 一般CQ T/L EL％目標0.1％，視板面或狀況可做調整--->不然下製程會發生FLUTING會訴賠 (RMK00241) . ★本產品因訴賠過，一定得做 Fluting TEST，線上EL％有調整時需再確認★ (RMK00241) . ★品檢注意！JIS&CNS 訂單必須每滿50噸一定要再做一次TEST (RMK00259) . 【捲取】注意！本單為直立式包裝。禁用STAGGER捲取送包裝！送RCL重處理例外。 (RMK00512) | 訂單:2502DFD005/002 CC2 <生產備註> 事項如下 . 【分切】因用戶端的大天車裁撤，必須降低最大限重；最後一顆分切鋼捲，若是超過3.2噸，再次分切成2顆1噸多的小鋼捲，重量低於訂單限重客戶也願意一級品接受 (RMK-E_CHIN) . 【MASS】BY60T 標準MASS=60+180=240 為生產與品管依據。排程MASS為請購用不用理會 (RMK-E_CHIN) . 1.本單若塗裝背面漆一律改為REVERSE COATING 例外訂單如下敘述 (RMK00163) . 2.例外訂單為R字頭超低光澤與PVDF (＞25μ)，背面漆可改 NATURE COATING，但搭配底漆避免遮蓋性不佳 (RMK00163) . 請注意面漆（扣除底漆mass）mass必須≧90％ STD MASS (訂單有耐磨耗需求) (RMK00214) . 每顆母鋼捲 留烤漆板 全寬*30CM*1片 並註明(1)鋼捲號碼(2)耐磨耗 給實驗室做耐磨耗試驗.請浮貼三張標籤！ (RMK00214) . 一般CQ T/L EL％目標0.1％，視板面或狀況可做調整--->不然下製程會發生FLUTING會訴賠 (RMK00241) . ★本產品因訴賠過，一定得做 Fluting TEST，線上EL％有調整時需再確認★ (RMK00241) . ★品檢注意！JIS&CNS 訂單必須每滿50噸一定要再做一次TEST (RMK00259) . 【捲取】注意！本單為直立式包裝。禁用STAGGER捲取送包裝！送RCL重處理例外。 (RMK00512) | 訂單:2502DFD005/002 RCL <生產備註> 事項如下 . 【捲取】注意！本單為直立式包裝。禁用STAGGER捲取送包裝！送RCL重處理例外。 (RMK00512) | 訂單:2502DFD005/002 CCPK 無 <生產備註> 事項 | 訂單:2502DFD005/002 CGQC 無 <品檢備註> 事項 | 訂單:2502DFD005/002 CCQC <品檢備註> 事項如下 . 【分切】因用戶端的大天車裁撤，必須降低最大限重；最後一顆分切鋼捲，若是超過3.2噸，再次分切成2顆1噸多的小鋼捲，重量低於訂單限重客戶也願意一級品接受 (RMK-E_CHIN) . 【MASS】BY60T 標準MASS=60+180=240 為生產與品管依據。排程MASS為請購用不用理會 (RMK-E_CHIN) . 1.本單若塗裝背面漆一律改為REVERSE COATING 例外訂單如下敘述 (RMK00163) . 2.例外訂單為R字頭超低光澤與PVDF (＞25μ)，背面漆可改 NATURE COATING，但搭配底漆避免遮蓋性不佳 (RMK00163) . 請注意面漆（扣除底漆mass）mass必須≧90％ STD MASS (訂單有耐磨耗需求) (RMK00214) . 每顆母鋼捲 留烤漆板 全寬*30CM*1片 並註明(1)鋼捲號碼(2)耐磨耗 給實驗室做耐磨耗試驗.請浮貼三張標籤！ (RMK00214) . ★本產品因訴賠過，一定得做 Fluting TEST，線上EL％有調整時需再確認★ (RMK00241) . ★品檢注意！JIS&CNS 訂單必須每滿50噸一定要再做一次TEST (RMK00259) . 【捲取】注意！本單為直立式包裝。禁用STAGGER捲取送包裝！送RCL重處理例外。 (RMK00512) | 訂單:2502DFD005/002 TOL 無 <生產備註> 事項 | 【MASS】BY60T 標準MASS=60+180=240 為生產與品管依據。排程MASS為請購用不用理會^^/CC1/CC2/CCQC/^^ <<.E_CHIN 2025/01/21 09:41.>> 【分切】因用戶端的大天車裁撤，必須降低最大限重；最後一顆分切鋼捲，若是超過3.2噸，再次分切成2顆1噸多的小鋼捲，重量低於訂單限重客戶也願意一級品接受^^/CC1/CC2/CCQC/ <<.E_CHIN 2025/01/21 09:41.>> | 訂單 2502DFD005/002 修改記錄如下: 20250116 12:02:06 (93025) 退火碼: >> S1, 用途碼: >> COA010, 背面標示: >> C845, 訂單背面顏色(五碼): >> BY60T, 背面漆膜厚: >> NOM, 背面漆塗漆型式幾塗幾烤: >> 2, 鉻酸鹽: >> Z, 訂單厚度: >> 0.45, 訂單重: >> 30, 重量容許率(下限): >> 10, 重量容許率(上限): >> 10, 訂單寬度: >> 960, 鍍製方式: >> BC, 鋼捲內徑: >> 508, 鋼捲下限重: >> 2.5, 鋼捲上限重: >> 2.8, 壓花條件碼: >> -, 表面花紋: >> R, 綠色識別碼: >> -, 印刷輥號: >> -, 產品代碼: >> PPGL, 皮膜碼: >> -, 單位別: >> M, 油品種類: >> Z, 塗油量: >> Z, 包裝代碼: >> D7 , 保護膜碼: >> -, 客戶試片取樣型式: >> -, 調質碼: >> S, 套筒碼: >> P , 規格: >> CGLC400-20, 製造標準: >> CNS, 表面處理劑種類: >> Z, 表面處理劑塗佈量: >> Z, 伸長率測試: >> Y, 硬度測試碼: >> Y, 抗拉強度測試: >> Y, 降伏強度測試: >> Y, 厚度變異: >> 0, 訂單正面顏色(五碼): >> 4C386, 正面漆膜厚: >> NOM, 正面漆塗漆型式幾塗幾烤: >> 2, 修邊碼: >> Y, 重量碼: >> AW, 鋼捲捲向: >> O, 鍍層碼: >> AZ150, | *:
PPGL | 2502DFD007/001 | 1. 警語：確認背面光澤若≧70，且CR≦0.38MM之訂單強制使用鋼套筒"S" (OFP00365)-{.不符.} 2. 大宗浪板（國內）背標限制使用...C0008 (OFP00551)-{.不符.} 3. 避免客戶下單用途別與色碼不符 (用途碼:COA034, 正面色碼:1G0662 不符)(OFP00029)-{.不符.} |  | 1. 訂單若有厚度變異，冷軋厚度公差比照烤漆計算公式 , 但最小為 1/2 公差做設定 (OFP00254)-{.不符.} 2. 警語：確認背面光澤若≧70，且CR≦0.38MM之訂單強制使用鋼套筒"S" (OFP00365)-{.不符.} 3. 高光新增備註（適用非直立式包裝）：請出口每顆鋼捲貼紅色 " 禁止疊放 " 貼紙，如果有套桶S最多2層 (OFP00366)-{.不符.} 4. "偏薄要求訂單" 鍍後厚度減 鍍後厚度下限需大於 0.02 MM,以免發生厚度不足狀況 (OFP00369)-{.不符.} 5. 大宗浪板（國內）背標限制使用...C0008 (OFP00551)-{.不符.} | 訂單:2502DFD007/001 CPL <生產備註> 事項如下 . 除HGI/ HGL 訂單邊緣不噴油. 其餘皆側緣噴油 (RMK00285) | 訂單:2502DFD007/001 CR1 <生產備註> 事項如下 . 1.PPGL 用途 大宗浪板 (國內) COA034為偏薄設定,由冷軋厚度設定確認 (RMK00513) . 1.1.訂單 AC 鍍鋅厚度公差管制0.52mm ± 0.10 (冷軋厚度設定 0.461mm) (RMK00513) . 1.2.訂單 AC 鍍鋅厚度公差管制0.42mm ± 0.10 (冷軋厚度設定 0.363mm) (RMK00513) | 訂單:2502DFD007/001 CR2 <生產備註> 事項如下 . 1.PPGL 用途 大宗浪板 (國內) COA034為偏薄設定,由冷軋厚度設定確認 (RMK00513) . 1.1.訂單 AC 鍍鋅厚度公差管制0.52mm ± 0.10 (冷軋厚度設定 0.461mm) (RMK00513) . 1.2.訂單 AC 鍍鋅厚度公差管制0.42mm ± 0.10 (冷軋厚度設定 0.363mm) (RMK00513) | 訂單:2502DFD007/001 CG1 <生產備註> 事項如下 . 1.PPGL 用途 大宗浪板 (國內) COA034為偏薄設定,由冷軋厚度設定確認 (RMK00513) . 1.1.訂單 AC 鍍鋅厚度公差管制0.52mm ± 0.10 (冷軋厚度設定 0.461mm) (RMK00513) . 1.2.訂單 AC 鍍鋅厚度公差管制0.42mm ± 0.10 (冷軋厚度設定 0.363mm) (RMK00513) . 1.3.注意SKP+T/L伸長率請控制=1.0~1.5%！因此單已經偏薄設定。但若板形問題需加大伸長率，可繼續生產事後再請回報 (RMK00513) | 訂單:2502DFD007/001 CG2 <生產備註> 事項如下 . 1.PPGL 用途 大宗浪板 (國內) COA034為偏薄設定,由冷軋厚度設定確認 (RMK00513) . 1.1.訂單 AC 鍍鋅厚度公差管制0.52mm ± 0.10 (冷軋厚度設定 0.461mm) (RMK00513) . 1.2.訂單 AC 鍍鋅厚度公差管制0.42mm ± 0.10 (冷軋厚度設定 0.363mm) (RMK00513) . 1.3.注意SKP+T/L伸長率請控制=1.0~1.5%！因此單已經偏薄設定。但若板形問題需加大伸長率，可繼續生產事後再請回報 (RMK00513) | 訂單:2502DFD007/001 CC1 <生產備註> 事項如下 . 【疊放】出口每顆鋼捲貼紅色 " 禁止疊放 " 貼紙，如果有套桶S最多2層 (RMK-E_CHIN) . 此色為高光澤主操請注意捲起張力的提高查表 (RMK00122) . 1.本單若塗裝背面漆一律改為REVERSE COATING 例外訂單如下敘述 (RMK00163) . 2.例外訂單為R字頭超低光澤與PVDF (＞25μ)，背面漆可改 NATURE COATING，但搭配底漆避免遮蓋性不佳 (RMK00163) . 1.PPGL 用途 大宗浪板 (國內) COA034為偏薄設定,由冷軋厚度設定確認 (RMK00513) . 1.1.訂單 AC 鍍鋅厚度公差管制0.52mm ± 0.10 (冷軋厚度設定 0.461mm) (RMK00513) . 1.2.訂單 AC 鍍鋅厚度公差管制0.42mm ± 0.10 (冷軋厚度設定 0.363mm) (RMK00513) | 訂單:2502DFD007/001 CC2 <生產備註> 事項如下 . 【疊放】出口每顆鋼捲貼紅色 " 禁止疊放 " 貼紙，如果有套桶S最多2層 (RMK-E_CHIN) . 此色為高光澤主操請注意捲起張力的提高查表 (RMK00122) . 1.本單若塗裝背面漆一律改為REVERSE COATING 例外訂單如下敘述 (RMK00163) . 2.例外訂單為R字頭超低光澤與PVDF (＞25μ)，背面漆可改 NATURE COATING，但搭配底漆避免遮蓋性不佳 (RMK00163) . 1.PPGL 用途 大宗浪板 (國內) COA034為偏薄設定,由冷軋厚度設定確認 (RMK00513) . 1.1.訂單 AC 鍍鋅厚度公差管制0.52mm ± 0.10 (冷軋厚度設定 0.461mm) (RMK00513) . 1.2.訂單 AC 鍍鋅厚度公差管制0.42mm ± 0.10 (冷軋厚度設定 0.363mm) (RMK00513) | 訂單:2502DFD007/001 RCL 無 <生產備註> 事項 | 訂單:2502DFD007/001 CCPK 無 <生產備註> 事項 | 訂單:2502DFD007/001 CGQC <品檢備註> 事項如下 . 1.PPGL 用途 大宗浪板 (國內) COA034為偏薄設定,由冷軋厚度設定確認 (RMK00513) . 1.1.訂單 AC 鍍鋅厚度公差管制0.52mm ± 0.10 (冷軋厚度設定 0.461mm) (RMK00513) . 1.2.訂單 AC 鍍鋅厚度公差管制0.42mm ± 0.10 (冷軋厚度設定 0.363mm) (RMK00513) . 1.3.注意SKP+T/L伸長率請控制=1.0~1.5%！因此單已經偏薄設定。但若板形問題需加大伸長率，可繼續生產事後再請回報 (RMK00513) | 訂單:2502DFD007/001 CCQC <品檢備註> 事項如下 . 【疊放】出口每顆鋼捲貼紅色 " 禁止疊放 " 貼紙，如果有套桶S最多2層 (RMK-E_CHIN) . 1.本單若塗裝背面漆一律改為REVERSE COATING 例外訂單如下敘述 (RMK00163) . 2.例外訂單為R字頭超低光澤與PVDF (＞25μ)，背面漆可改 NATURE COATING，但搭配底漆避免遮蓋性不佳 (RMK00163) . 1.PPGL 用途 大宗浪板 (國內) COA034為偏薄設定,由冷軋厚度設定確認 (RMK00513) . 1.1.訂單 AC 鍍鋅厚度公差管制0.52mm ± 0.10 (冷軋厚度設定 0.461mm) (RMK00513) . 1.2.訂單 AC 鍍鋅厚度公差管制0.42mm ± 0.10 (冷軋厚度設定 0.363mm) (RMK00513) | 訂單:2502DFD007/001 TOL 無 <生產備註> 事項 | 【疊放】出口每顆鋼捲貼紅色 " 禁止疊放 " 貼紙，如果有套桶S最多2層^^/CC1/CC2/CCQC/MKT/ <<.E_CHIN 2025/01/22 08:29.>> | 訂單 2502DFD007/001 修改記錄如下: 20250120 11:27:20 (24025) 退火碼: >> S1, 用途碼: >> COA034, 背面標示: >> C840, 訂單背面顏色(五碼): >> BW746, 背面漆膜厚: >> NOM, 背面漆塗漆型式幾塗幾烤: >> 1, 鉻酸鹽: >> Z, 訂單厚度: >> 0.42, 訂單重: >> 30, 重量容許率(下限): >> 10, 重量容許率(上限): >> 10, 訂單寬度: >> 914, 鍍製方式: >> AC, 鋼捲內徑: >> 508, 鋼捲下限重: >> 3, 鋼捲上限重: >> 5, 壓花條件碼: >> -, 表面花紋: >> R, 綠色識別碼: >> -, 印刷輥號: >> -, 產品代碼: >> PPGL, 皮膜碼: >> -, 單位別: >> M, 油品種類: >> Z, 塗油量: >> Z, 包裝代碼: >> D4 , 保護膜碼: >> -, 客戶試片取樣型式: >> -, 調質碼: >> S, 套筒碼: >> N , 規格: >> CGLC-10, 製造標準: >> SYSCO, 表面處理劑種類: >> Z, 表面處理劑塗佈量: >> Z, 伸長率測試: >> N, 硬度測試碼: >> N, 抗拉強度測試: >> N, 降伏強度測試: >> N, 厚度變異: >> -8.4, 訂單正面顏色(五碼): >> 1G066, 正面漆膜厚: >> NOM, 正面漆塗漆型式幾塗幾烤: >> 2, 修邊碼: >> Y, 重量碼: >> AW, 鋼捲捲向: >> I, 鍍層碼: >> AZ100, | H:厚度偏薄
PPGL | 2502DFD007/002 | 1. 警語：確認背面光澤若≧70，且CR≦0.38MM之訂單強制使用鋼套筒"S" (OFP00365)-{.不符.} 2. 大宗浪板（國內）背標限制使用...C0008 (OFP00551)-{.不符.} 3. 避免客戶下單用途別與色碼不符 (用途碼:COA034, 正面色碼:1R5862 不符)(OFP00029)-{.不符.} |  | 1. 訂單若有厚度變異，冷軋厚度公差比照烤漆計算公式 , 但最小為 1/2 公差做設定 (OFP00254)-{.不符.} 2. 警語：確認背面光澤若≧70，且CR≦0.38MM之訂單強制使用鋼套筒"S" (OFP00365)-{.不符.} 3. 高光新增備註（適用非直立式包裝）：請出口每顆鋼捲貼紅色 " 禁止疊放 " 貼紙，如果有套桶S最多2層 (OFP00366)-{.不符.} 4. "偏薄要求訂單" 鍍後厚度減 鍍後厚度下限需大於 0.02 MM,以免發生厚度不足狀況 (OFP00369)-{.不符.} 5. 大宗浪板（國內）背標限制使用...C0008 (OFP00551)-{.不符.} | 訂單:2502DFD007/002 CPL <生產備註> 事項如下 . 除HGI/ HGL 訂單邊緣不噴油. 其餘皆側緣噴油 (RMK00285) | 訂單:2502DFD007/002 CR1 <生產備註> 事項如下 . 1.PPGL 用途 大宗浪板 (國內) COA034為偏薄設定,由冷軋厚度設定確認 (RMK00513) . 1.1.訂單 AC 鍍鋅厚度公差管制0.52mm ± 0.10 (冷軋厚度設定 0.461mm) (RMK00513) . 1.2.訂單 AC 鍍鋅厚度公差管制0.42mm ± 0.10 (冷軋厚度設定 0.363mm) (RMK00513) | 訂單:2502DFD007/002 CR2 <生產備註> 事項如下 . 1.PPGL 用途 大宗浪板 (國內) COA034為偏薄設定,由冷軋厚度設定確認 (RMK00513) . 1.1.訂單 AC 鍍鋅厚度公差管制0.52mm ± 0.10 (冷軋厚度設定 0.461mm) (RMK00513) . 1.2.訂單 AC 鍍鋅厚度公差管制0.42mm ± 0.10 (冷軋厚度設定 0.363mm) (RMK00513) | 訂單:2502DFD007/002 CG1 <生產備註> 事項如下 . 1.PPGL 用途 大宗浪板 (國內) COA034為偏薄設定,由冷軋厚度設定確認 (RMK00513) . 1.1.訂單 AC 鍍鋅厚度公差管制0.52mm ± 0.10 (冷軋厚度設定 0.461mm) (RMK00513) . 1.2.訂單 AC 鍍鋅厚度公差管制0.42mm ± 0.10 (冷軋厚度設定 0.363mm) (RMK00513) . 1.3.注意SKP+T/L伸長率請控制=1.0~1.5%！因此單已經偏薄設定。但若板形問題需加大伸長率，可繼續生產事後再請回報 (RMK00513) | 訂單:2502DFD007/002 CG2 <生產備註> 事項如下 . 1.PPGL 用途 大宗浪板 (國內) COA034為偏薄設定,由冷軋厚度設定確認 (RMK00513) . 1.1.訂單 AC 鍍鋅厚度公差管制0.52mm ± 0.10 (冷軋厚度設定 0.461mm) (RMK00513) . 1.2.訂單 AC 鍍鋅厚度公差管制0.42mm ± 0.10 (冷軋厚度設定 0.363mm) (RMK00513) . 1.3.注意SKP+T/L伸長率請控制=1.0~1.5%！因此單已經偏薄設定。但若板形問題需加大伸長率，可繼續生產事後再請回報 (RMK00513) | 訂單:2502DFD007/002 CC1 <生產備註> 事項如下 . 【疊放】出口每顆鋼捲貼紅色 " 禁止疊放 " 貼紙，如果有套桶S最多2層 (RMK-E_CHIN) . 此色為高光澤主操請注意捲起張力的提高查表 (RMK00122) . 1.本單若塗裝背面漆一律改為REVERSE COATING 例外訂單如下敘述 (RMK00163) . 2.例外訂單為R字頭超低光澤與PVDF (＞25μ)，背面漆可改 NATURE COATING，但搭配底漆避免遮蓋性不佳 (RMK00163) . 1.PPGL 用途 大宗浪板 (國內) COA034為偏薄設定,由冷軋厚度設定確認 (RMK00513) . 1.1.訂單 AC 鍍鋅厚度公差管制0.52mm ± 0.10 (冷軋厚度設定 0.461mm) (RMK00513) . 1.2.訂單 AC 鍍鋅厚度公差管制0.42mm ± 0.10 (冷軋厚度設定 0.363mm) (RMK00513) | 訂單:2502DFD007/002 CC2 <生產備註> 事項如下 . 【疊放】出口每顆鋼捲貼紅色 " 禁止疊放 " 貼紙，如果有套桶S最多2層 (RMK-E_CHIN) . 此色為高光澤主操請注意捲起張力的提高查表 (RMK00122) . 1.本單若塗裝背面漆一律改為REVERSE COATING 例外訂單如下敘述 (RMK00163) . 2.例外訂單為R字頭超低光澤與PVDF (＞25μ)，背面漆可改 NATURE COATING，但搭配底漆避免遮蓋性不佳 (RMK00163) . 1.PPGL 用途 大宗浪板 (國內) COA034為偏薄設定,由冷軋厚度設定確認 (RMK00513) . 1.1.訂單 AC 鍍鋅厚度公差管制0.52mm ± 0.10 (冷軋厚度設定 0.461mm) (RMK00513) . 1.2.訂單 AC 鍍鋅厚度公差管制0.42mm ± 0.10 (冷軋厚度設定 0.363mm) (RMK00513) | 訂單:2502DFD007/002 RCL 無 <生產備註> 事項 | 訂單:2502DFD007/002 CCPK 無 <生產備註> 事項 | 訂單:2502DFD007/002 CGQC <品檢備註> 事項如下 . 1.PPGL 用途 大宗浪板 (國內) COA034為偏薄設定,由冷軋厚度設定確認 (RMK00513) . 1.1.訂單 AC 鍍鋅厚度公差管制0.52mm ± 0.10 (冷軋厚度設定 0.461mm) (RMK00513) . 1.2.訂單 AC 鍍鋅厚度公差管制0.42mm ± 0.10 (冷軋厚度設定 0.363mm) (RMK00513) . 1.3.注意SKP+T/L伸長率請控制=1.0~1.5%！因此單已經偏薄設定。但若板形問題需加大伸長率，可繼續生產事後再請回報 (RMK00513) | 訂單:2502DFD007/002 CCQC <品檢備註> 事項如下 . 【疊放】出口每顆鋼捲貼紅色 " 禁止疊放 " 貼紙，如果有套桶S最多2層 (RMK-E_CHIN) . 1.本單若塗裝背面漆一律改為REVERSE COATING 例外訂單如下敘述 (RMK00163) . 2.例外訂單為R字頭超低光澤與PVDF (＞25μ)，背面漆可改 NATURE COATING，但搭配底漆避免遮蓋性不佳 (RMK00163) . 1.PPGL 用途 大宗浪板 (國內) COA034為偏薄設定,由冷軋厚度設定確認 (RMK00513) . 1.1.訂單 AC 鍍鋅厚度公差管制0.52mm ± 0.10 (冷軋厚度設定 0.461mm) (RMK00513) . 1.2.訂單 AC 鍍鋅厚度公差管制0.42mm ± 0.10 (冷軋厚度設定 0.363mm) (RMK00513) | 訂單:2502DFD007/002 TOL 無 <生產備註> 事項 | 【疊放】出口每顆鋼捲貼紅色 " 禁止疊放 " 貼紙，如果有套桶S最多2層^^/CC1/CC2/CCQC/MKT/ <<.E_CHIN 2025/01/22 08:29.>> | 訂單 2502DFD007/002 修改記錄如下: 20250120 11:27:26 (24025) 退火碼: >> S1, 用途碼: >> COA034, 背面標示: >> C840, 訂單背面顏色(五碼): >> BW746, 背面漆膜厚: >> NOM, 背面漆塗漆型式幾塗幾烤: >> 1, 鉻酸鹽: >> Z, 訂單厚度: >> 0.42, 訂單重: >> 30, 重量容許率(下限): >> 10, 重量容許率(上限): >> 10, 訂單寬度: >> 914, 鍍製方式: >> AC, 鋼捲內徑: >> 508, 鋼捲下限重: >> 3, 鋼捲上限重: >> 5, 壓花條件碼: >> -, 表面花紋: >> R, 綠色識別碼: >> -, 印刷輥號: >> -, 產品代碼: >> PPGL, 皮膜碼: >> -, 單位別: >> M, 油品種類: >> Z, 塗油量: >> Z, 包裝代碼: >> D4 , 保護膜碼: >> -, 客戶試片取樣型式: >> -, 調質碼: >> S, 套筒碼: >> N , 規格: >> CGLC-10, 製造標準: >> SYSCO, 表面處理劑種類: >> Z, 表面處理劑塗佈量: >> Z, 伸長率測試: >> N, 硬度測試碼: >> N, 抗拉強度測試: >> N, 降伏強度測試: >> N, 厚度變異: >> -7.3, 訂單正面顏色(五碼): >> 1R586, 正面漆膜厚: >> NOM, 正面漆塗漆型式幾塗幾烤: >> 2, 修邊碼: >> Y, 重量碼: >> AW, 鋼捲捲向: >> I, 鍍層碼: >> AZ100, 20250120 13:22:24 (24025) 厚度變異: -7.3 >> -8.4, | H:厚度偏薄
PPGL | 2502DFD007/003 | 1. 大宗浪板（國內）背標限制使用...C0008 (OFP00551)-{.不符.} 2. 避免客戶下單用途別與色碼不符 (用途碼:COA034, 正面色碼:1R5862 不符)(OFP00029)-{.不符.} |  | 1. 訂單若有厚度變異，冷軋厚度公差比照烤漆計算公式 , 但最小為 1/2 公差做設定 (OFP00254)-{.不符.} 2. 高光新增備註（適用非直立式包裝）：請出口每顆鋼捲貼紅色 " 禁止疊放 " 貼紙，如果有套桶S最多2層 (OFP00366)-{.不符.} 3. "偏薄要求訂單" 鍍後厚度減 鍍後厚度下限需大於 0.02 MM,以免發生厚度不足狀況 (OFP00369)-{.不符.} 4. 大宗浪板（國內）背標限制使用...C0008 (OFP00551)-{.不符.} | 訂單:2502DFD007/003 CPL <生產備註> 事項如下 . 除HGI/ HGL 訂單邊緣不噴油. 其餘皆側緣噴油 (RMK00285) | 訂單:2502DFD007/003 CR1 <生產備註> 事項如下 . 1.PPGL 用途 大宗浪板 (國內) COA034為偏薄設定,由冷軋厚度設定確認 (RMK00513) . 1.1.訂單 AC 鍍鋅厚度公差管制0.52mm ± 0.10 (冷軋厚度設定 0.461mm) (RMK00513) . 1.2.訂單 AC 鍍鋅厚度公差管制0.42mm ± 0.10 (冷軋厚度設定 0.363mm) (RMK00513) | 訂單:2502DFD007/003 CR2 <生產備註> 事項如下 . 1.PPGL 用途 大宗浪板 (國內) COA034為偏薄設定,由冷軋厚度設定確認 (RMK00513) . 1.1.訂單 AC 鍍鋅厚度公差管制0.52mm ± 0.10 (冷軋厚度設定 0.461mm) (RMK00513) . 1.2.訂單 AC 鍍鋅厚度公差管制0.42mm ± 0.10 (冷軋厚度設定 0.363mm) (RMK00513) | 訂單:2502DFD007/003 CG1 <生產備註> 事項如下 . 1.PPGL 用途 大宗浪板 (國內) COA034為偏薄設定,由冷軋厚度設定確認 (RMK00513) . 1.1.訂單 AC 鍍鋅厚度公差管制0.52mm ± 0.10 (冷軋厚度設定 0.461mm) (RMK00513) . 1.2.訂單 AC 鍍鋅厚度公差管制0.42mm ± 0.10 (冷軋厚度設定 0.363mm) (RMK00513) . 1.3.注意SKP+T/L伸長率請控制=1.0~1.5%！因此單已經偏薄設定。但若板形問題需加大伸長率，可繼續生產事後再請回報 (RMK00513) | 訂單:2502DFD007/003 CG2 <生產備註> 事項如下 . 1.PPGL 用途 大宗浪板 (國內) COA034為偏薄設定,由冷軋厚度設定確認 (RMK00513) . 1.1.訂單 AC 鍍鋅厚度公差管制0.52mm ± 0.10 (冷軋厚度設定 0.461mm) (RMK00513) . 1.2.訂單 AC 鍍鋅厚度公差管制0.42mm ± 0.10 (冷軋厚度設定 0.363mm) (RMK00513) . 1.3.注意SKP+T/L伸長率請控制=1.0~1.5%！因此單已經偏薄設定。但若板形問題需加大伸長率，可繼續生產事後再請回報 (RMK00513) | 訂單:2502DFD007/003 CC1 <生產備註> 事項如下 . 【疊放】出口每顆鋼捲貼紅色 " 禁止疊放 " 貼紙，如果有套桶S最多2層 (RMK-E_CHIN) . 此色為高光澤主操請注意捲起張力的提高查表 (RMK00122) . 1.本單若塗裝背面漆一律改為REVERSE COATING 例外訂單如下敘述 (RMK00163) . 2.例外訂單為R字頭超低光澤與PVDF (＞25μ)，背面漆可改 NATURE COATING，但搭配底漆避免遮蓋性不佳 (RMK00163) . 1.PPGL 用途 大宗浪板 (國內) COA034為偏薄設定,由冷軋厚度設定確認 (RMK00513) . 1.1.訂單 AC 鍍鋅厚度公差管制0.52mm ± 0.10 (冷軋厚度設定 0.461mm) (RMK00513) . 1.2.訂單 AC 鍍鋅厚度公差管制0.42mm ± 0.10 (冷軋厚度設定 0.363mm) (RMK00513) | 訂單:2502DFD007/003 CC2 <生產備註> 事項如下 . 【疊放】出口每顆鋼捲貼紅色 " 禁止疊放 " 貼紙，如果有套桶S最多2層 (RMK-E_CHIN) . 此色為高光澤主操請注意捲起張力的提高查表 (RMK00122) . 1.本單若塗裝背面漆一律改為REVERSE COATING 例外訂單如下敘述 (RMK00163) . 2.例外訂單為R字頭超低光澤與PVDF (＞25μ)，背面漆可改 NATURE COATING，但搭配底漆避免遮蓋性不佳 (RMK00163) . 1.PPGL 用途 大宗浪板 (國內) COA034為偏薄設定,由冷軋厚度設定確認 (RMK00513) . 1.1.訂單 AC 鍍鋅厚度公差管制0.52mm ± 0.10 (冷軋厚度設定 0.461mm) (RMK00513) . 1.2.訂單 AC 鍍鋅厚度公差管制0.42mm ± 0.10 (冷軋厚度設定 0.363mm) (RMK00513) | 訂單:2502DFD007/003 RCL 無 <生產備註> 事項 | 訂單:2502DFD007/003 CCPK 無 <生產備註> 事項 | 訂單:2502DFD007/003 CGQC <品檢備註> 事項如下 . 1.PPGL 用途 大宗浪板 (國內) COA034為偏薄設定,由冷軋厚度設定確認 (RMK00513) . 1.1.訂單 AC 鍍鋅厚度公差管制0.52mm ± 0.10 (冷軋厚度設定 0.461mm) (RMK00513) . 1.2.訂單 AC 鍍鋅厚度公差管制0.42mm ± 0.10 (冷軋厚度設定 0.363mm) (RMK00513) . 1.3.注意SKP+T/L伸長率請控制=1.0~1.5%！因此單已經偏薄設定。但若板形問題需加大伸長率，可繼續生產事後再請回報 (RMK00513) | 訂單:2502DFD007/003 CCQC <品檢備註> 事項如下 . 【疊放】出口每顆鋼捲貼紅色 " 禁止疊放 " 貼紙，如果有套桶S最多2層 (RMK-E_CHIN) . 1.本單若塗裝背面漆一律改為REVERSE COATING 例外訂單如下敘述 (RMK00163) . 2.例外訂單為R字頭超低光澤與PVDF (＞25μ)，背面漆可改 NATURE COATING，但搭配底漆避免遮蓋性不佳 (RMK00163) . 1.PPGL 用途 大宗浪板 (國內) COA034為偏薄設定,由冷軋厚度設定確認 (RMK00513) . 1.1.訂單 AC 鍍鋅厚度公差管制0.52mm ± 0.10 (冷軋厚度設定 0.461mm) (RMK00513) . 1.2.訂單 AC 鍍鋅厚度公差管制0.42mm ± 0.10 (冷軋厚度設定 0.363mm) (RMK00513) | 訂單:2502DFD007/003 TOL 無 <生產備註> 事項 | 【疊放】出口每顆鋼捲貼紅色 " 禁止疊放 " 貼紙，如果有套桶S最多2層^^/CC1/CC2/CCQC/MKT/^^ <<.E_CHIN 2025/01/22 08:46.>> | 訂單 2502DFD007/003 修改記錄如下: 20250120 11:27:40 (24025) 退火碼: >> S1, 用途碼: >> COA034, 背面標示: >> C840, 訂單背面顏色(五碼): >> BW746, 背面漆膜厚: >> NOM, 背面漆塗漆型式幾塗幾烤: >> 1, 鉻酸鹽: >> Z, 訂單厚度: >> 0.52, 訂單重: >> 20, 重量容許率(下限): >> 10, 重量容許率(上限): >> 10, 訂單寬度: >> 914, 鍍製方式: >> AC, 鋼捲內徑: >> 508, 鋼捲下限重: >> 3, 鋼捲上限重: >> 5, 壓花條件碼: >> -, 表面花紋: >> R, 綠色識別碼: >> -, 印刷輥號: >> -, 產品代碼: >> PPGL, 皮膜碼: >> -, 單位別: >> M, 油品種類: >> Z, 塗油量: >> Z, 包裝代碼: >> D4 , 保護膜碼: >> -, 客戶試片取樣型式: >> -, 調質碼: >> S, 套筒碼: >> N , 規格: >> CGLC-10, 製造標準: >> SYSCO, 表面處理劑種類: >> Z, 表面處理劑塗佈量: >> Z, 伸長率測試: >> N, 硬度測試碼: >> N, 抗拉強度測試: >> N, 降伏強度測試: >> N, 厚度變異: >> -8.4, 訂單正面顏色(五碼): >> 1R586, 正面漆膜厚: >> NOM, 正面漆塗漆型式幾塗幾烤: >> 2, 修邊碼: >> Y, 重量碼: >> AW, 鋼捲捲向: >> I, 鍍層碼: >> AZ100, 20250120 13:24:18 (24025) 厚度變異: -8.4 >> -7.3, | H:厚度偏薄
PPGL | 2502DFD007/004 | 1. 提醒：訂單厚度＜0.261，若BK 膜厚＞20U必須與TDCC討論。確認OK可不用理會 (OFP00332)-{.不符.} | 1. 部分大陸料含B元素超過CNS規範管制，故請原料CNS規範之訂單不要配大陸料 (OFP00684)-{.不符.} | 1. 訂單若有厚度變異，冷軋厚度公差比照烤漆計算公式 , 但最小為 1/2 公差做設定 (OFP00254)-{.不符.} 2. 提醒：訂單厚度＜0.261，若BK 膜厚＞20U必須與TDCC討論。確認OK可不用理會 (OFP00332)-{.不符.} 3. "偏薄要求訂單" 鍍後厚度減 鍍後厚度下限需大於 0.02 MM,以免發生厚度不足狀況 (OFP00369)-{.不符.} 4. 部分大陸料含B元素超過CNS規範管制，故請原料CNS規範之訂單不要配大陸料 (OFP00684)-{.不符.} 5. 用途別對應選配碼不符 (用途碼:COR004, 選配碼:- 不符)(OFP00030)-{.不符.} | 訂單:2502DFD007/004 CPL <生產備註> 事項如下 . 除HGI/ HGL 訂單邊緣不噴油. 其餘皆側緣噴油 (RMK00285) . CNS AZ50 鍍層相當於 SYSCO AZ050 鍍層 (RMK00294) | 訂單:2502DFD007/004 CR1 <生產備註> 事項如下 . CNS AZ50 鍍層相當於 SYSCO AZ050 鍍層 (RMK00294) | 訂單:2502DFD007/004 CR2 <生產備註> 事項如下 . CNS AZ50 鍍層相當於 SYSCO AZ050 鍍層 (RMK00294) | 訂單:2502DFD007/004 CG1 <生產備註> 事項如下 . CNS AZ50 鍍層相當於 SYSCO AZ050 鍍層 (RMK00294) | 訂單:2502DFD007/004 CG2 <生產備註> 事項如下 . CNS AZ50 鍍層相當於 SYSCO AZ050 鍍層 (RMK00294) | 訂單:2502DFD007/004 CC1 <生產備註> 事項如下 . 若冷軋厚度≦0.3MM,且未加鋼套筒,請出口主操加貼"請勿堆疊"標籤 (RMK00070) . 1.本單若塗裝背面漆一律改為REVERSE COATING 例外訂單如下敘述 (RMK00163) . 2.例外訂單為R字頭超低光澤與PVDF (＞25μ)，背面漆可改 NATURE COATING，但搭配底漆避免遮蓋性不佳 (RMK00163) . ★品檢注意！JIS&CNS 訂單必須每滿50噸一定要再做一次TEST (RMK00259) . ** 正面噴字需管制在距板邊30mm內, 頭板、降速看板及尾板需量測噴字距板邊距離, NG時請暫留。 (RMK00358) . 【品檢】屋頂背板鋼捲缺陷之處理原則如下: (RMK00358) . 【品檢】1.鋼捲中間部份嚴重明顯缺陷(如塗佈不均,浮色,烘烤過度等目視明顯缺陷)一律不允許折讓處理,請先暫留鋼捲,並詳實記錄缺陷. (RMK00358) . 【品檢】2.外圈缺陷一律切除. (RMK00358) . 【品檢】3.內圈缺陷低於10米折讓處理,超過10米送RCL缺陷切除 (RMK00358) . 請參考歷史塗裝條件對應色差值，調整1W0862單一MASS(不含底漆)以不低於標準 85%為底線，以達到△ L 管制±0.5 以內的目標 (RMK00399) . 【抽氣量】白色系在CC1生產時,FINISH抽氣量請設定250,如生產中發生色差b值異常升高,請股長再加大抽氣量因應 (RMK00560) . 【背標正面噴印塗裝黏度】正面噴字之1W0862產品，其1W0862黏度需要45秒↑，避免噴字拖痕 (RMK00628) | 訂單:2502DFD007/004 CC2 <生產備註> 事項如下 . 若冷軋厚度≦0.3MM,且未加鋼套筒,請出口主操加貼"請勿堆疊"標籤 (RMK00070) . 1.本單若塗裝背面漆一律改為REVERSE COATING 例外訂單如下敘述 (RMK00163) . 2.例外訂單為R字頭超低光澤與PVDF (＞25μ)，背面漆可改 NATURE COATING，但搭配底漆避免遮蓋性不佳 (RMK00163) . ★品檢注意！JIS&CNS 訂單必須每滿50噸一定要再做一次TEST (RMK00259) . ** 正面噴字需管制在距板邊30mm內, 頭板、降速看板及尾板需量測噴字距板邊距離, NG時請暫留。 (RMK00358) . 【品檢】屋頂背板鋼捲缺陷之處理原則如下: (RMK00358) . 【品檢】1.鋼捲中間部份嚴重明顯缺陷(如塗佈不均,浮色,烘烤過度等目視明顯缺陷)一律不允許折讓處理,請先暫留鋼捲,並詳實記錄缺陷. (RMK00358) . 【品檢】2.外圈缺陷一律切除. (RMK00358) . 【品檢】3.內圈缺陷低於10米折讓處理,超過10米送RCL缺陷切除 (RMK00358) . 請參考歷史塗裝條件對應色差值，調整1W0862單一MASS(不含底漆)以不低於標準 85%為底線，以達到△ L 管制±0.5 以內的目標 (RMK00399) . 【抽氣量】白色系在CC1生產時,FINISH抽氣量請設定250,如生產中發生色差b值異常升高,請股長再加大抽氣量因應 (RMK00560) . 【背標正面噴印塗裝黏度】正面噴字之1W0862產品，其1W0862黏度需要45秒↑，避免噴字拖痕 (RMK00628) | 訂單:2502DFD007/004 RCL 無 <生產備註> 事項 | 訂單:2502DFD007/004 CCPK 無 <生產備註> 事項 | 訂單:2502DFD007/004 CGQC <品檢備註> 事項如下 . CNS AZ50 鍍層相當於 SYSCO AZ050 鍍層 (RMK00294) | 訂單:2502DFD007/004 CCQC <品檢備註> 事項如下 . 1.本單若塗裝背面漆一律改為REVERSE COATING 例外訂單如下敘述 (RMK00163) . 2.例外訂單為R字頭超低光澤與PVDF (＞25μ)，背面漆可改 NATURE COATING，但搭配底漆避免遮蓋性不佳 (RMK00163) . ★品檢注意！JIS&CNS 訂單必須每滿50噸一定要再做一次TEST (RMK00259) . ** 正面噴字需管制在距板邊30mm內, 頭板、降速看板及尾板需量測噴字距板邊距離, NG時請暫留。 (RMK00358) . 【品檢】屋頂背板鋼捲缺陷之處理原則如下: (RMK00358) . 【品檢】1.鋼捲中間部份嚴重明顯缺陷(如塗佈不均,浮色,烘烤過度等目視明顯缺陷)一律不允許折讓處理,請先暫留鋼捲,並詳實記錄缺陷. (RMK00358) . 【品檢】2.外圈缺陷一律切除. (RMK00358) . 【品檢】3.內圈缺陷低於10米折讓處理,超過10米送RCL缺陷切除 (RMK00358) . 請參考歷史塗裝條件對應色差值，調整1W0862單一MASS(不含底漆)以不低於標準 85%為底線，以達到△ L 管制±0.5 以內的目標 (RMK00399) . 【背標正面噴印塗裝黏度】正面噴字之1W0862產品，其1W0862黏度需要45秒↑，避免噴字拖痕 (RMK00628) | 訂單:2502DFD007/004 TOL 無 <生產備註> 事項 |  | 訂單 2502DFD007/004 修改記錄如下: 20250120 11:27:46 (24025) 退火碼: >> S1, 用途碼: >> COR004, 背面標示: >> CT01, 訂單背面顏色(五碼): >> BW736, 背面漆膜厚: >> NOM, 背面漆塗漆型式幾塗幾烤: >> 1, 鉻酸鹽: >> Z, 訂單厚度: >> 0.216, 訂單重: >> 50, 重量容許率(下限): >> 10, 重量容許率(上限): >> 10, 訂單寬度: >> 830, 鍍製方式: >> BC, 鋼捲內徑: >> 508, 鋼捲下限重: >> 3, 鋼捲上限重: >> 5, 壓花條件碼: >> -, 表面花紋: >> R, 綠色識別碼: >> -, 印刷輥號: >> -, 產品代碼: >> PPGL, 皮膜碼: >> -, 單位別: >> M, 油品種類: >> Z, 塗油量: >> Z, 包裝代碼: >> D4 , 保護膜碼: >> -, 客戶試片取樣型式: >> -, 調質碼: >> S, 套筒碼: >> P , 規格: >> CGLCC-10, 製造標準: >> CNS, 表面處理劑種類: >> Z, 表面處理劑塗佈量: >> Z, 伸長率測試: >> N, 硬度測試碼: >> N, 抗拉強度測試: >> N, 降伏強度測試: >> N, 厚度變異: >> -8, 訂單正面顏色(五碼): >> 1W086, 正面漆膜厚: >> NOM, 正面漆塗漆型式幾塗幾烤: >> 2, 修邊碼: >> Y, 重量碼: >> AW, 鋼捲捲向: >> I, 鍍層碼: >> AZ50, | H:厚度偏薄
PPGL | 2502DFD007/005 | 1. 警語：確認背面光澤若≧70，且CR≦0.38MM之訂單強制使用鋼套筒"S" (OFP00365)-{.不符.} 2. 大宗浪板（國內）背標限制使用...C0008 (OFP00551)-{.不符.} 3. 避免客戶下單用途別與色碼不符 (用途碼:COA034, 正面色碼:1G0662 不符)(OFP00029)-{.不符.} |  | 1. 訂單若有厚度變異，冷軋厚度公差比照烤漆計算公式 , 但最小為 1/2 公差做設定 (OFP00254)-{.不符.} 2. 警語：確認背面光澤若≧70，且CR≦0.38MM之訂單強制使用鋼套筒"S" (OFP00365)-{.不符.} 3. 高光新增備註（適用非直立式包裝）：請出口每顆鋼捲貼紅色 " 禁止疊放 " 貼紙，如果有套桶S最多2層 (OFP00366)-{.不符.} 4. "偏薄要求訂單" 鍍後厚度減 鍍後厚度下限需大於 0.02 MM,以免發生厚度不足狀況 (OFP00369)-{.不符.} 5. 大宗浪板（國內）背標限制使用...C0008 (OFP00551)-{.不符.} | 訂單:2502DFD007/005 CPL <生產備註> 事項如下 . 除HGI/ HGL 訂單邊緣不噴油. 其餘皆側緣噴油 (RMK00285) | 訂單:2502DFD007/005 CR1 <生產備註> 事項如下 . 1.PPGL 用途 大宗浪板 (國內) COA034為偏薄設定,由冷軋厚度設定確認 (RMK00513) . 1.1.訂單 AC 鍍鋅厚度公差管制0.52mm ± 0.10 (冷軋厚度設定 0.461mm) (RMK00513) . 1.2.訂單 AC 鍍鋅厚度公差管制0.42mm ± 0.10 (冷軋厚度設定 0.363mm) (RMK00513) | 訂單:2502DFD007/005 CR2 <生產備註> 事項如下 . 1.PPGL 用途 大宗浪板 (國內) COA034為偏薄設定,由冷軋厚度設定確認 (RMK00513) . 1.1.訂單 AC 鍍鋅厚度公差管制0.52mm ± 0.10 (冷軋厚度設定 0.461mm) (RMK00513) . 1.2.訂單 AC 鍍鋅厚度公差管制0.42mm ± 0.10 (冷軋厚度設定 0.363mm) (RMK00513) | 訂單:2502DFD007/005 CG1 <生產備註> 事項如下 . 1.PPGL 用途 大宗浪板 (國內) COA034為偏薄設定,由冷軋厚度設定確認 (RMK00513) . 1.1.訂單 AC 鍍鋅厚度公差管制0.52mm ± 0.10 (冷軋厚度設定 0.461mm) (RMK00513) . 1.2.訂單 AC 鍍鋅厚度公差管制0.42mm ± 0.10 (冷軋厚度設定 0.363mm) (RMK00513) . 1.3.注意SKP+T/L伸長率請控制=1.0~1.5%！因此單已經偏薄設定。但若板形問題需加大伸長率，可繼續生產事後再請回報 (RMK00513) | 訂單:2502DFD007/005 CG2 <生產備註> 事項如下 . 1.PPGL 用途 大宗浪板 (國內) COA034為偏薄設定,由冷軋厚度設定確認 (RMK00513) . 1.1.訂單 AC 鍍鋅厚度公差管制0.52mm ± 0.10 (冷軋厚度設定 0.461mm) (RMK00513) . 1.2.訂單 AC 鍍鋅厚度公差管制0.42mm ± 0.10 (冷軋厚度設定 0.363mm) (RMK00513) . 1.3.注意SKP+T/L伸長率請控制=1.0~1.5%！因此單已經偏薄設定。但若板形問題需加大伸長率，可繼續生產事後再請回報 (RMK00513) | 訂單:2502DFD007/005 CC1 <生產備註> 事項如下 . 【疊放】出口每顆鋼捲貼紅色 " 禁止疊放 " 貼紙，如果有套桶S最多2層 (RMK-E_CHIN) . 此色為高光澤主操請注意捲起張力的提高查表 (RMK00122) . 1.本單若塗裝背面漆一律改為REVERSE COATING 例外訂單如下敘述 (RMK00163) . 2.例外訂單為R字頭超低光澤與PVDF (＞25μ)，背面漆可改 NATURE COATING，但搭配底漆避免遮蓋性不佳 (RMK00163) . 1.PPGL 用途 大宗浪板 (國內) COA034為偏薄設定,由冷軋厚度設定確認 (RMK00513) . 1.1.訂單 AC 鍍鋅厚度公差管制0.52mm ± 0.10 (冷軋厚度設定 0.461mm) (RMK00513) . 1.2.訂單 AC 鍍鋅厚度公差管制0.42mm ± 0.10 (冷軋厚度設定 0.363mm) (RMK00513) | 訂單:2502DFD007/005 CC2 <生產備註> 事項如下 . 【疊放】出口每顆鋼捲貼紅色 " 禁止疊放 " 貼紙，如果有套桶S最多2層 (RMK-E_CHIN) . 此色為高光澤主操請注意捲起張力的提高查表 (RMK00122) . 1.本單若塗裝背面漆一律改為REVERSE COATING 例外訂單如下敘述 (RMK00163) . 2.例外訂單為R字頭超低光澤與PVDF (＞25μ)，背面漆可改 NATURE COATING，但搭配底漆避免遮蓋性不佳 (RMK00163) . 1.PPGL 用途 大宗浪板 (國內) COA034為偏薄設定,由冷軋厚度設定確認 (RMK00513) . 1.1.訂單 AC 鍍鋅厚度公差管制0.52mm ± 0.10 (冷軋厚度設定 0.461mm) (RMK00513) . 1.2.訂單 AC 鍍鋅厚度公差管制0.42mm ± 0.10 (冷軋厚度設定 0.363mm) (RMK00513) | 訂單:2502DFD007/005 RCL 無 <生產備註> 事項 | 訂單:2502DFD007/005 CCPK 無 <生產備註> 事項 | 訂單:2502DFD007/005 CGQC <品檢備註> 事項如下 . 1.PPGL 用途 大宗浪板 (國內) COA034為偏薄設定,由冷軋厚度設定確認 (RMK00513) . 1.1.訂單 AC 鍍鋅厚度公差管制0.52mm ± 0.10 (冷軋厚度設定 0.461mm) (RMK00513) . 1.2.訂單 AC 鍍鋅厚度公差管制0.42mm ± 0.10 (冷軋厚度設定 0.363mm) (RMK00513) . 1.3.注意SKP+T/L伸長率請控制=1.0~1.5%！因此單已經偏薄設定。但若板形問題需加大伸長率，可繼續生產事後再請回報 (RMK00513) | 訂單:2502DFD007/005 CCQC <品檢備註> 事項如下 . 【疊放】出口每顆鋼捲貼紅色 " 禁止疊放 " 貼紙，如果有套桶S最多2層 (RMK-E_CHIN) . 1.本單若塗裝背面漆一律改為REVERSE COATING 例外訂單如下敘述 (RMK00163) . 2.例外訂單為R字頭超低光澤與PVDF (＞25μ)，背面漆可改 NATURE COATING，但搭配底漆避免遮蓋性不佳 (RMK00163) . 1.PPGL 用途 大宗浪板 (國內) COA034為偏薄設定,由冷軋厚度設定確認 (RMK00513) . 1.1.訂單 AC 鍍鋅厚度公差管制0.52mm ± 0.10 (冷軋厚度設定 0.461mm) (RMK00513) . 1.2.訂單 AC 鍍鋅厚度公差管制0.42mm ± 0.10 (冷軋厚度設定 0.363mm) (RMK00513) | 訂單:2502DFD007/005 TOL 無 <生產備註> 事項 | 【疊放】出口每顆鋼捲貼紅色 " 禁止疊放 " 貼紙，如果有套桶S最多2層^^/CC1/CC2/CCQC/MKT/^^ <<.E_CHIN 2025/01/22 09:00.>> | 訂單 2502DFD007/005 修改記錄如下: 20250120 11:27:52 (24025) 退火碼: >> S1, 用途碼: >> COA034, 背面標示: >> C840, 訂單背面顏色(五碼): >> BW746, 背面漆膜厚: >> NOM, 背面漆塗漆型式幾塗幾烤: >> 1, 鉻酸鹽: >> Z, 訂單厚度: >> 0.326, 訂單重: >> 20, 重量容許率(下限): >> 10, 重量容許率(上限): >> 10, 訂單寬度: >> 914, 鍍製方式: >> BC, 鋼捲內徑: >> 508, 鋼捲下限重: >> 3, 鋼捲上限重: >> 5, 壓花條件碼: >> -, 表面花紋: >> R, 綠色識別碼: >> -, 印刷輥號: >> -, 產品代碼: >> PPGL, 皮膜碼: >> -, 單位別: >> M, 油品種類: >> Z, 塗油量: >> Z, 包裝代碼: >> D4 , 保護膜碼: >> -, 客戶試片取樣型式: >> -, 調質碼: >> S, 套筒碼: >> N , 規格: >> CGLC-10, 製造標準: >> SYSCO, 表面處理劑種類: >> Z, 表面處理劑塗佈量: >> Z, 伸長率測試: >> N, 硬度測試碼: >> N, 抗拉強度測試: >> N, 降伏強度測試: >> N, 厚度變異: >> -6.4, 訂單正面顏色(五碼): >> 1G066, 正面漆膜厚: >> NOM, 正面漆塗漆型式幾塗幾烤: >> 2, 修邊碼: >> Y, 重量碼: >> AW, 鋼捲捲向: >> I, 鍍層碼: >> AZ100, | H:厚度偏薄
PPGL | 2502DFD008/001 |  | 1. 部分大陸料含B元素超過CNS規範管制，故請原料CNS規範之訂單不要配大陸料 (OFP00684)-{.不符.} | 1. 訂單若有厚度變異，冷軋厚度公差比照烤漆計算公式 , 但最小為 1/2 公差做設定 (OFP00254)-{.不符.} 2. "偏薄要求訂單" 鍍後厚度減 鍍後厚度下限需大於 0.02 MM,以免發生厚度不足狀況 (OFP00369)-{.不符.} 3. 部分大陸料含B元素超過CNS規範管制，故請原料CNS規範之訂單不要配大陸料 (OFP00684)-{.不符.} | 訂單:2502DFD008/001 CPL <生產備註> 事項如下 . 除HGI/ HGL 訂單邊緣不噴油. 其餘皆側緣噴油 (RMK00285) | 訂單:2502DFD008/001 CR1 無 <生產備註> 事項 | 訂單:2502DFD008/001 CR2 無 <生產備註> 事項 | 訂單:2502DFD008/001 CG1 無 <生產備註> 事項 | 訂單:2502DFD008/001 CG2 無 <生產備註> 事項 | 訂單:2502DFD008/001 CC1 <生產備註> 事項如下 . 1.本單若塗裝背面漆一律改為REVERSE COATING 例外訂單如下敘述 (RMK00163) . 2.例外訂單為R字頭超低光澤與PVDF (＞25μ)，背面漆可改 NATURE COATING，但搭配底漆避免遮蓋性不佳 (RMK00163) . ★品檢注意！JIS&CNS 訂單必須每滿50噸一定要再做一次TEST (RMK00259) . 【品檢】 第一PASS(只塗底漆)仍需作外觀板面檢驗, 若發現缺陷以８８Ｂ處置作暫留 (RMK00345) . 【品檢】測試時依Base色差值管制, 超出管制值時,若TSD2 或 TDCC判定要生產, 請在測試及外觀報表簽名 (RMK00345) . 【品檢】 測試時最後成品要不要生產由 TSD2決定 (RMK00345) . 【品檢】正式生產後, 請保留第二分切試片，簽名當作此生產批對色板, 並請留意同批目視無明顯色差。 (RMK00345) . 【品檢】每一分切留30cm*全寬試片1片裁成A4一片 TO 業務 (RMK00345) . 2015年發生過訴賠。請出口使用鋼套桶前請檢查焊接處，以免捲取後產生折痕 (RMK00381) . 2.第2Pass (RMK00438) . 2.1.線速: 50mpm 印刷輥號: G34-C1300 (RMK00438) . 2.2.第2Pass生產，前處理不必塗裝。 (RMK00438) . 2.3.出口鋼捲請貼“禁止疊放”紅色標籤。收捲張力設定同rough matt。 (RMK00438) . 2.4.Base 2輥R塗裝，濾心50μ，稀釋Thinner為No.2B，粘度50±10”，PMT設定為232℃。 (RMK00438) . 2.5.Printer (Head 1 + Head 3) 2輥印刷砂岩石紋圖案 (NYT37S)。 (RMK00438) . 2.6.Printer 生產時需開熱風。 (RMK00438) . 2.7.Printer Head 4 塗裝KP 1E6172，PMT設定為232℃。 (RMK00438) . 2.8.1E6172 Clear有含骨材，塗裝黏度：先以原液塗裝視塗裝板面狀況作調整。 (RMK00438) . 2.9.Clear稀釋Thinner為No.2B，濾心125μ。 (RMK00438) . 1.第1Pass (RMK00595) . 1.1.線速85mpm，只塗裝正面5μ，背面僅前處理不塗漆。 (RMK00595) . 1.2.正面底漆以R塗裝方式，不允許繩紋或塗佈不均..等塗裝缺陷。 (RMK00595) . 1.3.塗佈量請控制95~105%。 (RMK00595) . 1.4.第1Pass生產不用噴背標。 (RMK00595) | 訂單:2502DFD008/001 CC2 <生產備註> 事項如下 . 1.本單若塗裝背面漆一律改為REVERSE COATING 例外訂單如下敘述 (RMK00163) . 2.例外訂單為R字頭超低光澤與PVDF (＞25μ)，背面漆可改 NATURE COATING，但搭配底漆避免遮蓋性不佳 (RMK00163) . ★品檢注意！JIS&CNS 訂單必須每滿50噸一定要再做一次TEST (RMK00259) . 【品檢】 第一PASS(只塗底漆)仍需作外觀板面檢驗, 若發現缺陷以８８Ｂ處置作暫留 (RMK00345) . 【品檢】測試時依Base色差值管制, 超出管制值時,若TSD2 或 TDCC判定要生產, 請在測試及外觀報表簽名 (RMK00345) . 【品檢】 測試時最後成品要不要生產由 TSD2決定 (RMK00345) . 【品檢】正式生產後, 請保留第二分切試片，簽名當作此生產批對色板, 並請留意同批目視無明顯色差。 (RMK00345) . 【品檢】每一分切留30cm*全寬試片1片裁成A4一片 TO 業務 (RMK00345) . 2015年發生過訴賠。請出口使用鋼套桶前請檢查焊接處，以免捲取後產生折痕 (RMK00381) . 2.第2Pass (RMK00438) . 2.1.線速: 50mpm 印刷輥號: G34-C1300 (RMK00438) . 2.2.第2Pass生產，前處理不必塗裝。 (RMK00438) . 2.3.出口鋼捲請貼“禁止疊放”紅色標籤。收捲張力設定同rough matt。 (RMK00438) . 2.4.Base 2輥R塗裝，濾心50μ，稀釋Thinner為No.2B，粘度50±10”，PMT設定為232℃。 (RMK00438) . 2.5.Printer (Head 1 + Head 3) 2輥印刷砂岩石紋圖案 (NYT37S)。 (RMK00438) . 2.6.Printer 生產時需開熱風。 (RMK00438) . 2.7.Printer Head 4 塗裝KP 1E6172，PMT設定為232℃。 (RMK00438) . 2.8.1E6172 Clear有含骨材，塗裝黏度：先以原液塗裝視塗裝板面狀況作調整。 (RMK00438) . 2.9.Clear稀釋Thinner為No.2B，濾心125μ。 (RMK00438) . 1.第1Pass (RMK00595) . 1.1.線速85mpm，只塗裝正面5μ，背面僅前處理不塗漆。 (RMK00595) . 1.2.正面底漆以R塗裝方式，不允許繩紋或塗佈不均..等塗裝缺陷。 (RMK00595) . 1.3.塗佈量請控制95~105%。 (RMK00595) . 1.4.第1Pass生產不用噴背標。 (RMK00595) | 訂單:2502DFD008/001 RCL 無 <生產備註> 事項 | 訂單:2502DFD008/001 CCPK 無 <生產備註> 事項 | 訂單:2502DFD008/001 CGQC 無 <品檢備註> 事項 | 訂單:2502DFD008/001 CCQC <品檢備註> 事項如下 . 1.本單若塗裝背面漆一律改為REVERSE COATING 例外訂單如下敘述 (RMK00163) . 2.例外訂單為R字頭超低光澤與PVDF (＞25μ)，背面漆可改 NATURE COATING，但搭配底漆避免遮蓋性不佳 (RMK00163) . ★品檢注意！JIS&CNS 訂單必須每滿50噸一定要再做一次TEST (RMK00259) . 【品檢】 第一PASS(只塗底漆)仍需作外觀板面檢驗, 若發現缺陷以８８Ｂ處置作暫留 (RMK00345) . 【品檢】測試時依Base色差值管制, 超出管制值時,若TSD2 或 TDCC判定要生產, 請在測試及外觀報表簽名 (RMK00345) . 【品檢】 測試時最後成品要不要生產由 TSD2決定 (RMK00345) . 【品檢】正式生產後, 請保留第二分切試片，簽名當作此生產批對色板, 並請留意同批目視無明顯色差。 (RMK00345) . 【品檢】每一分切留30cm*全寬試片1片裁成A4一片 TO 業務 (RMK00345) . 2.第2Pass (RMK00438) . 2.1.線速: 50mpm 印刷輥號: G34-C1300 (RMK00438) . 2.2.第2Pass生產，前處理不必塗裝。 (RMK00438) . 2.3.出口鋼捲請貼“禁止疊放”紅色標籤。收捲張力設定同rough matt。 (RMK00438) . 2.4.Base 2輥R塗裝，濾心50μ，稀釋Thinner為No.2B，粘度50±10”，PMT設定為232℃。 (RMK00438) . 2.5.Printer (Head 1 + Head 3) 2輥印刷砂岩石紋圖案 (NYT37S)。 (RMK00438) . 2.6.Printer 生產時需開熱風。 (RMK00438) . 2.7.Printer Head 4 塗裝KP 1E6172，PMT設定為232℃。 (RMK00438) . 2.8.1E6172 Clear有含骨材，塗裝黏度：先以原液塗裝視塗裝板面狀況作調整。 (RMK00438) . 2.9.Clear稀釋Thinner為No.2B，濾心125μ。 (RMK00438) . 1.第1Pass (RMK00595) . 1.1.線速85mpm，只塗裝正面5μ，背面僅前處理不塗漆。 (RMK00595) . 1.2.正面底漆以R塗裝方式，不允許繩紋或塗佈不均..等塗裝缺陷。 (RMK00595) . 1.3.塗佈量請控制95~105%。 (RMK00595) . 1.4.第1Pass生產不用噴背標。 (RMK00595) | 訂單:2502DFD008/001 TOL 無 <生產備註> 事項 |  | 訂單 2502DFD008/001 修改記錄如下: 20250120 13:08:28 (21003) 退火碼: >> S1, 用途碼: >> COA020, 背面標示: >> C811, 訂單背面顏色(五碼): >> BW73X, 背面漆膜厚: >> 15, 背面漆塗漆型式幾塗幾烤: >> 2, 鉻酸鹽: >> Z, 訂單厚度: >> 0.35, 訂單重: >> 150, 重量容許率(下限): >> 10, 重量容許率(上限): >> 10, 訂單寬度: >> 914, 鍍製方式: >> BC, 鋼捲內徑: >> 508, 鋼捲下限重: >> 3, 鋼捲上限重: >> 5, 壓花條件碼: >> -, 表面花紋: >> R, 綠色識別碼: >> -, 印刷輥號: >> G34-C1300, 產品代碼: >> PPGL, 皮膜碼: >> -, 單位別: >> M, 油品種類: >> Z, 塗油量: >> Z, 包裝代碼: >> D2 , 保護膜碼: >> -, 客戶試片取樣數量: >> 0, 客戶試片取樣型式: >> -, 調質碼: >> S, 套筒碼: >> S , 規格: >> CGLCC-20, 製造標準: >> CNS, 表面處理劑種類: >> Z, 表面處理劑塗佈量: >> Z, 伸長率測試: >> N, 硬度測試碼: >> N, 抗拉強度測試: >> N, 降伏強度測試: >> N, 厚度變異: >> -1.6, 訂單正面顏色(五碼): >> NYS3X, 正面漆膜厚: >> NOM, 正面漆塗漆型式幾塗幾烤: >> 2, 修邊碼: >> Y, 重量碼: >> AW, 鋼捲捲向: >> I, 鍍層碼: >> AZ150, 20250120 13:11:36 (21003) 訂單重: 150 >> 120, | H:厚度偏薄
PPGL | 2502DFD008/002 | 1. 警告！本用途只適用於高鍍層AZ250以上。有疑問請洽TDCC (OFP00433)-{.不符.} 2. 【提醒】確認本印刷訂單是否需特殊處理 (OFP00563)-{.不符.} 3. 避免客戶下單用途別與色碼不符 (用途碼:CHA020, 正面色碼:NYS3XS 不符)(OFP00029)-{.不符.} | 1. 部分大陸料含B元素超過CNS規範管制，故請原料CNS規範之訂單不要配大陸料 (OFP00684)-{.不符.} | 1. 警告！本用途只適用於高鍍層AZ250以上。有疑問請洽TDCC (OFP00433)-{.不符.} 2. 提醒！孵蛋訂單鍍鋅套桶要加 "S" (OFP00559)-{.不符.} 3. 【提醒】確認本印刷訂單是否需特殊處理 (OFP00563)-{.不符.} 4. 部分大陸料含B元素超過CNS規範管制，故請原料CNS規範之訂單不要配大陸料 (OFP00684)-{.不符.} | 訂單:2502DFD008/002 CPL <生產備註> 事項如下 . 除HGI/ HGL 訂單邊緣不噴油. 其餘皆側緣噴油 (RMK00285) | 訂單:2502DFD008/002 CR1 無 <生產備註> 事項 | 訂單:2502DFD008/002 CR2 無 <生產備註> 事項 | 訂單:2502DFD008/002 CG1 <生產備註> 事項如下 . 1.板形：依TSD鍍鋅板形規格要求。 (RMK00525) . 2.鍍鋅板面品質要求：鍍鋅表面不可有鋅痕,妊娠紋,壓痕,凹陷及刮痕等(同PCM產品之外觀要求)。 (RMK00525) . 3.出口請加鋼套桶(S)，收捲時請避免鋼套桶突出，以利後續熱處理製程作業。 (RMK00525) . 【特殊處理鋼捲】出口請加鋼套桶(S)，收捲時請避免鋼套桶突出，以利後續熱處理製程作業。 (RMK00601) | 訂單:2502DFD008/002 CG2 <生產備註> 事項如下 . 1.板形：依TSD鍍鋅板形規格要求。 (RMK00525) . 2.鍍鋅板面品質要求：鍍鋅表面不可有鋅痕,妊娠紋,壓痕,凹陷及刮痕等(同PCM產品之外觀要求)。 (RMK00525) . 3.出口請加鋼套桶(S)，收捲時請避免鋼套桶突出，以利後續熱處理製程作業。 (RMK00525) . 【特殊處理鋼捲】出口請加鋼套桶(S)，收捲時請避免鋼套桶突出，以利後續熱處理製程作業。 (RMK00601) | 訂單:2502DFD008/002 CC1 <生產備註> 事項如下 . 1.本單若塗裝背面漆一律改為REVERSE COATING 例外訂單如下敘述 (RMK00163) . 2.例外訂單為R字頭超低光澤與PVDF (＞25μ)，背面漆可改 NATURE COATING，但搭配底漆避免遮蓋性不佳 (RMK00163) . ★品檢注意！JIS&CNS 訂單必須每滿50噸一定要再做一次TEST (RMK00259) . 2015年發生過訴賠。請出口使用鋼套桶前請檢查焊接處，以免捲取後產生折痕 (RMK00381) . 1.第1Pass (RMK00525) . 1.1.線速85mpm，指定CC2生產, 前處理使用表調，只塗裝正面5μ，背面僅前處理不塗漆。 (RMK00525) . 1.2.正面底漆以R塗裝方式，不允許繩紋或塗佈不均..等塗裝缺陷。 (RMK00525) . 1.3.塗佈量請控制95~105%。 (RMK00525) . 1.4.第1Pass生產不用噴背標。 (RMK00525) . 2.第2Pass (RMK00525) . 2.1.線速: 50mpm 印刷輥號: G34-C1300 (RMK00525) . 2.2.第2Pass生產，前處理不必塗裝。 (RMK00525) . 2.3.出口鋼捲請貼“禁止疊放”紅色標籤。收捲張力設定同rough matt。 (RMK00525) . 2.4.Base 2輥R塗裝，濾心50μ，稀釋Thinner為No.2B，粘度50±10”，PMT設定為232℃。 (RMK00525) . 2.5.Printer (Head 1 + Head 3) 2輥印刷砂岩石紋圖案 (NYT37S)。 (RMK00525) . 2.6.Printer 生產時需開熱風。 (RMK00525) . 2.7.Printer Head 4 塗裝KP 1E6172，PMT設定為232℃。 (RMK00525) . 2.8.1E6172 Clear有含骨材，塗裝黏度：先以原液塗裝視塗裝板面狀況作調整。 (RMK00525) . 2.9.Clear稀釋Thinner為No.2B，濾心125μ。 (RMK00525) . 1.第1Pass (RMK00595) . 1.1.線速85mpm，只塗裝正面5μ，背面僅前處理不塗漆。 (RMK00595) . 1.2.正面底漆以R塗裝方式，不允許繩紋或塗佈不均..等塗裝缺陷。 (RMK00595) . 1.3.塗佈量請控制95~105%。 (RMK00595) . 1.4.第1Pass生產不用噴背標。 (RMK00595) | 訂單:2502DFD008/002 CC2 <生產備註> 事項如下 . 1.本單若塗裝背面漆一律改為REVERSE COATING 例外訂單如下敘述 (RMK00163) . 2.例外訂單為R字頭超低光澤與PVDF (＞25μ)，背面漆可改 NATURE COATING，但搭配底漆避免遮蓋性不佳 (RMK00163) . ★品檢注意！JIS&CNS 訂單必須每滿50噸一定要再做一次TEST (RMK00259) . 2015年發生過訴賠。請出口使用鋼套桶前請檢查焊接處，以免捲取後產生折痕 (RMK00381) . 1.第1Pass (RMK00525) . 1.1.線速85mpm，指定CC2生產, 前處理使用表調，只塗裝正面5μ，背面僅前處理不塗漆。 (RMK00525) . 1.2.正面底漆以R塗裝方式，不允許繩紋或塗佈不均..等塗裝缺陷。 (RMK00525) . 1.3.塗佈量請控制95~105%。 (RMK00525) . 1.4.第1Pass生產不用噴背標。 (RMK00525) . 2.第2Pass (RMK00525) . 2.1.線速: 50mpm 印刷輥號: G34-C1300 (RMK00525) . 2.2.第2Pass生產，前處理不必塗裝。 (RMK00525) . 2.3.出口鋼捲請貼“禁止疊放”紅色標籤。收捲張力設定同rough matt。 (RMK00525) . 2.4.Base 2輥R塗裝，濾心50μ，稀釋Thinner為No.2B，粘度50±10”，PMT設定為232℃。 (RMK00525) . 2.5.Printer (Head 1 + Head 3) 2輥印刷砂岩石紋圖案 (NYT37S)。 (RMK00525) . 2.6.Printer 生產時需開熱風。 (RMK00525) . 2.7.Printer Head 4 塗裝KP 1E6172，PMT設定為232℃。 (RMK00525) . 2.8.1E6172 Clear有含骨材，塗裝黏度：先以原液塗裝視塗裝板面狀況作調整。 (RMK00525) . 2.9.Clear稀釋Thinner為No.2B，濾心125μ。 (RMK00525) . 1.第1Pass (RMK00595) . 1.1.線速85mpm，只塗裝正面5μ，背面僅前處理不塗漆。 (RMK00595) . 1.2.正面底漆以R塗裝方式，不允許繩紋或塗佈不均..等塗裝缺陷。 (RMK00595) . 1.3.塗佈量請控制95~105%。 (RMK00595) . 1.4.第1Pass生產不用噴背標。 (RMK00595) | 訂單:2502DFD008/002 RCL 無 <生產備註> 事項 | 訂單:2502DFD008/002 CCPK 無 <生產備註> 事項 | 訂單:2502DFD008/002 CGQC <品檢備註> 事項如下 . 1.板形：依TSD鍍鋅板形規格要求。 (RMK00525) . 2.鍍鋅板面品質要求：鍍鋅表面不可有鋅痕,妊娠紋,壓痕,凹陷及刮痕等(同PCM產品之外觀要求)。 (RMK00525) . 3.出口請加鋼套桶(S)，收捲時請避免鋼套桶突出，以利後續熱處理製程作業。 (RMK00525) . 【特殊處理鋼捲】出口請加鋼套桶(S)，收捲時請避免鋼套桶突出，以利後續熱處理製程作業。 (RMK00601) | 訂單:2502DFD008/002 CCQC <品檢備註> 事項如下 . 1.本單若塗裝背面漆一律改為REVERSE COATING 例外訂單如下敘述 (RMK00163) . 2.例外訂單為R字頭超低光澤與PVDF (＞25μ)，背面漆可改 NATURE COATING，但搭配底漆避免遮蓋性不佳 (RMK00163) . ★品檢注意！JIS&CNS 訂單必須每滿50噸一定要再做一次TEST (RMK00259) . 1.第1Pass (RMK00525) . 1.1.線速85mpm，指定CC2生產, 前處理使用表調，只塗裝正面5μ，背面僅前處理不塗漆。 (RMK00525) . 1.2.正面底漆以R塗裝方式，不允許繩紋或塗佈不均..等塗裝缺陷。 (RMK00525) . 1.3.塗佈量請控制95~105%。 (RMK00525) . 1.4.第1Pass生產不用噴背標。 (RMK00525) . 2.第2Pass (RMK00525) . 2.1.線速: 50mpm 印刷輥號: G34-C1300 (RMK00525) . 2.2.第2Pass生產，前處理不必塗裝。 (RMK00525) . 2.3.出口鋼捲請貼“禁止疊放”紅色標籤。收捲張力設定同rough matt。 (RMK00525) . 2.4.Base 2輥R塗裝，濾心50μ，稀釋Thinner為No.2B，粘度50±10”，PMT設定為232℃。 (RMK00525) . 2.5.Printer (Head 1 + Head 3) 2輥印刷砂岩石紋圖案 (NYT37S)。 (RMK00525) . 2.6.Printer 生產時需開熱風。 (RMK00525) . 2.7.Printer Head 4 塗裝KP 1E6172，PMT設定為232℃。 (RMK00525) . 2.8.1E6172 Clear有含骨材，塗裝黏度：先以原液塗裝視塗裝板面狀況作調整。 (RMK00525) . 2.9.Clear稀釋Thinner為No.2B，濾心125μ。 (RMK00525) . 1.第1Pass (RMK00595) . 1.1.線速85mpm，只塗裝正面5μ，背面僅前處理不塗漆。 (RMK00595) . 1.2.正面底漆以R塗裝方式，不允許繩紋或塗佈不均..等塗裝缺陷。 (RMK00595) . 1.3.塗佈量請控制95~105%。 (RMK00595) . 1.4.第1Pass生產不用噴背標。 (RMK00595) | 訂單:2502DFD008/002 TOL 無 <生產備註> 事項 |  | 訂單 2502DFD008/002 修改記錄如下: 20250120 13:08:34 (21003) 退火碼: >> S1, 用途碼: >> CHA020, 背面標示: >> C811, 訂單背面顏色(五碼): >> BW73X, 背面漆膜厚: >> 15, 背面漆塗漆型式幾塗幾烤: >> 2, 鉻酸鹽: >> Z, 訂單厚度: >> 0.326, 訂單重: >> 40, 重量容許率(下限): >> 10, 重量容許率(上限): >> 10, 訂單寬度: >> 1010, 鍍製方式: >> BC, 鋼捲內徑: >> 508, 鋼捲下限重: >> 3, 鋼捲上限重: >> 5, 壓花條件碼: >> -, 表面花紋: >> R, 綠色識別碼: >> -, 印刷輥號: >> G34-C1300, 產品代碼: >> PPGL, 皮膜碼: >> -, 單位別: >> M, 油品種類: >> Z, 塗油量: >> Z, 包裝代碼: >> D2 , 保護膜碼: >> -, 客戶試片取樣數量: >> 0, 客戶試片取樣型式: >> -, 調質碼: >> S, 套筒碼: >> S , 規格: >> CGLCC-20, 製造標準: >> CNS, 表面處理劑種類: >> Z, 表面處理劑塗佈量: >> Z, 伸長率測試: >> Y, 硬度測試碼: >> Y, 抗拉強度測試: >> Y, 降伏強度測試: >> Y, 厚度變異: >> 0, 訂單正面顏色(五碼): >> NYS3X, 正面漆膜厚: >> NOM, 正面漆塗漆型式幾塗幾烤: >> 2, 修邊碼: >> Y, 重量碼: >> AW, 鋼捲捲向: >> I, 鍍層碼: >> AZ150, | *:
PPGL | 2502DFD008/003 |  | 1. 部分大陸料含B元素超過CNS規範管制，故請原料CNS規範之訂單不要配大陸料 (OFP00684)-{.不符.} | 1. 訂單若有厚度變異，冷軋厚度公差比照烤漆計算公式 , 但最小為 1/2 公差做設定 (OFP00254)-{.不符.} 2. "偏薄要求訂單" 鍍後厚度減 鍍後厚度下限需大於 0.02 MM,以免發生厚度不足狀況 (OFP00369)-{.不符.} 3. 部分大陸料含B元素超過CNS規範管制，故請原料CNS規範之訂單不要配大陸料 (OFP00684)-{.不符.} | 訂單:2502DFD008/003 CPL <生產備註> 事項如下 . 除HGI/ HGL 訂單邊緣不噴油. 其餘皆側緣噴油 (RMK00285) | 訂單:2502DFD008/003 CR1 無 <生產備註> 事項 | 訂單:2502DFD008/003 CR2 無 <生產備註> 事項 | 訂單:2502DFD008/003 CG1 無 <生產備註> 事項 | 訂單:2502DFD008/003 CG2 無 <生產備註> 事項 | 訂單:2502DFD008/003 CC1 <生產備註> 事項如下 . 1.本單若塗裝背面漆一律改為REVERSE COATING 例外訂單如下敘述 (RMK00163) . 2.例外訂單為R字頭超低光澤與PVDF (＞25μ)，背面漆可改 NATURE COATING，但搭配底漆避免遮蓋性不佳 (RMK00163) . ★品檢注意！JIS&CNS 訂單必須每滿50噸一定要再做一次TEST (RMK00259) . 【品檢】 第一PASS(只塗底漆)仍需作外觀板面檢驗, 若發現缺陷以８８Ｂ處置作暫留 (RMK00345) . 【品檢】測試時依Base色差值管制, 超出管制值時,若TSD2 或 TDCC判定要生產, 請在測試及外觀報表簽名 (RMK00345) . 【品檢】 測試時最後成品要不要生產由 TSD2決定 (RMK00345) . 【品檢】正式生產後, 請保留第二分切試片，簽名當作此生產批對色板, 並請留意同批目視無明顯色差。 (RMK00345) . 【品檢】每一分切留30cm*全寬試片1片裁成A4一片 TO 業務 (RMK00345) . 2015年發生過訴賠。請出口使用鋼套桶前請檢查焊接處，以免捲取後產生折痕 (RMK00381) . 2.第2Pass (RMK00438) . 2.1.線速: 50mpm 印刷輥號: G34-C1300 (RMK00438) . 2.2.第2Pass生產，前處理不必塗裝。 (RMK00438) . 2.3.出口鋼捲請貼“禁止疊放”紅色標籤。收捲張力設定同rough matt。 (RMK00438) . 2.4.Base 2輥R塗裝，濾心50μ，稀釋Thinner為No.2B，粘度50±10”，PMT設定為232℃。 (RMK00438) . 2.5.Printer (Head 1 + Head 3) 2輥印刷砂岩石紋圖案 (NYT37S)。 (RMK00438) . 2.6.Printer 生產時需開熱風。 (RMK00438) . 2.7.Printer Head 4 塗裝KP 1E6172，PMT設定為232℃。 (RMK00438) . 2.8.1E6172 Clear有含骨材，塗裝黏度：先以原液塗裝視塗裝板面狀況作調整。 (RMK00438) . 2.9.Clear稀釋Thinner為No.2B，濾心125μ。 (RMK00438) . 1.第1Pass (RMK00595) . 1.1.線速85mpm，只塗裝正面5μ，背面僅前處理不塗漆。 (RMK00595) . 1.2.正面底漆以R塗裝方式，不允許繩紋或塗佈不均..等塗裝缺陷。 (RMK00595) . 1.3.塗佈量請控制95~105%。 (RMK00595) . 1.4.第1Pass生產不用噴背標。 (RMK00595) | 訂單:2502DFD008/003 CC2 <生產備註> 事項如下 . 1.本單若塗裝背面漆一律改為REVERSE COATING 例外訂單如下敘述 (RMK00163) . 2.例外訂單為R字頭超低光澤與PVDF (＞25μ)，背面漆可改 NATURE COATING，但搭配底漆避免遮蓋性不佳 (RMK00163) . ★品檢注意！JIS&CNS 訂單必須每滿50噸一定要再做一次TEST (RMK00259) . 【品檢】 第一PASS(只塗底漆)仍需作外觀板面檢驗, 若發現缺陷以８８Ｂ處置作暫留 (RMK00345) . 【品檢】測試時依Base色差值管制, 超出管制值時,若TSD2 或 TDCC判定要生產, 請在測試及外觀報表簽名 (RMK00345) . 【品檢】 測試時最後成品要不要生產由 TSD2決定 (RMK00345) . 【品檢】正式生產後, 請保留第二分切試片，簽名當作此生產批對色板, 並請留意同批目視無明顯色差。 (RMK00345) . 【品檢】每一分切留30cm*全寬試片1片裁成A4一片 TO 業務 (RMK00345) . 2015年發生過訴賠。請出口使用鋼套桶前請檢查焊接處，以免捲取後產生折痕 (RMK00381) . 2.第2Pass (RMK00438) . 2.1.線速: 50mpm 印刷輥號: G34-C1300 (RMK00438) . 2.2.第2Pass生產，前處理不必塗裝。 (RMK00438) . 2.3.出口鋼捲請貼“禁止疊放”紅色標籤。收捲張力設定同rough matt。 (RMK00438) . 2.4.Base 2輥R塗裝，濾心50μ，稀釋Thinner為No.2B，粘度50±10”，PMT設定為232℃。 (RMK00438) . 2.5.Printer (Head 1 + Head 3) 2輥印刷砂岩石紋圖案 (NYT37S)。 (RMK00438) . 2.6.Printer 生產時需開熱風。 (RMK00438) . 2.7.Printer Head 4 塗裝KP 1E6172，PMT設定為232℃。 (RMK00438) . 2.8.1E6172 Clear有含骨材，塗裝黏度：先以原液塗裝視塗裝板面狀況作調整。 (RMK00438) . 2.9.Clear稀釋Thinner為No.2B，濾心125μ。 (RMK00438) . 1.第1Pass (RMK00595) . 1.1.線速85mpm，只塗裝正面5μ，背面僅前處理不塗漆。 (RMK00595) . 1.2.正面底漆以R塗裝方式，不允許繩紋或塗佈不均..等塗裝缺陷。 (RMK00595) . 1.3.塗佈量請控制95~105%。 (RMK00595) . 1.4.第1Pass生產不用噴背標。 (RMK00595) | 訂單:2502DFD008/003 RCL 無 <生產備註> 事項 | 訂單:2502DFD008/003 CCPK 無 <生產備註> 事項 | 訂單:2502DFD008/003 CGQC 無 <品檢備註> 事項 | 訂單:2502DFD008/003 CCQC <品檢備註> 事項如下 . 1.本單若塗裝背面漆一律改為REVERSE COATING 例外訂單如下敘述 (RMK00163) . 2.例外訂單為R字頭超低光澤與PVDF (＞25μ)，背面漆可改 NATURE COATING，但搭配底漆避免遮蓋性不佳 (RMK00163) . ★品檢注意！JIS&CNS 訂單必須每滿50噸一定要再做一次TEST (RMK00259) . 【品檢】 第一PASS(只塗底漆)仍需作外觀板面檢驗, 若發現缺陷以８８Ｂ處置作暫留 (RMK00345) . 【品檢】測試時依Base色差值管制, 超出管制值時,若TSD2 或 TDCC判定要生產, 請在測試及外觀報表簽名 (RMK00345) . 【品檢】 測試時最後成品要不要生產由 TSD2決定 (RMK00345) . 【品檢】正式生產後, 請保留第二分切試片，簽名當作此生產批對色板, 並請留意同批目視無明顯色差。 (RMK00345) . 【品檢】每一分切留30cm*全寬試片1片裁成A4一片 TO 業務 (RMK00345) . 2.第2Pass (RMK00438) . 2.1.線速: 50mpm 印刷輥號: G34-C1300 (RMK00438) . 2.2.第2Pass生產，前處理不必塗裝。 (RMK00438) . 2.3.出口鋼捲請貼“禁止疊放”紅色標籤。收捲張力設定同rough matt。 (RMK00438) . 2.4.Base 2輥R塗裝，濾心50μ，稀釋Thinner為No.2B，粘度50±10”，PMT設定為232℃。 (RMK00438) . 2.5.Printer (Head 1 + Head 3) 2輥印刷砂岩石紋圖案 (NYT37S)。 (RMK00438) . 2.6.Printer 生產時需開熱風。 (RMK00438) . 2.7.Printer Head 4 塗裝KP 1E6172，PMT設定為232℃。 (RMK00438) . 2.8.1E6172 Clear有含骨材，塗裝黏度：先以原液塗裝視塗裝板面狀況作調整。 (RMK00438) . 2.9.Clear稀釋Thinner為No.2B，濾心125μ。 (RMK00438) . 1.第1Pass (RMK00595) . 1.1.線速85mpm，只塗裝正面5μ，背面僅前處理不塗漆。 (RMK00595) . 1.2.正面底漆以R塗裝方式，不允許繩紋或塗佈不均..等塗裝缺陷。 (RMK00595) . 1.3.塗佈量請控制95~105%。 (RMK00595) . 1.4.第1Pass生產不用噴背標。 (RMK00595) | 訂單:2502DFD008/003 TOL 無 <生產備註> 事項 |  | 訂單 2502DFD008/003 修改記錄如下: 20250120 13:12:19 (21003) 退火碼: >> S1, 用途碼: >> COA020, 背面標示: >> C811, 訂單背面顏色(五碼): >> BW73X, 背面漆膜厚: >> 15, 背面漆塗漆型式幾塗幾烤: >> 2, 鉻酸鹽: >> Z, 訂單厚度: >> 0.35, 訂單重: >> 40, 重量容許率(下限): >> 10, 重量容許率(上限): >> 10, 訂單寬度: >> 1000, 鍍製方式: >> BC, 鋼捲內徑: >> 508, 鋼捲下限重: >> 3, 鋼捲上限重: >> 5, 壓花條件碼: >> -, 表面花紋: >> R, 綠色識別碼: >> -, 印刷輥號: >> G34-C1300, 產品代碼: >> PPGL, 皮膜碼: >> -, 單位別: >> M, 油品種類: >> Z, 塗油量: >> Z, 包裝代碼: >> D2 , 保護膜碼: >> -, 客戶試片取樣數量: >> 0, 客戶試片取樣型式: >> -, 調質碼: >> S, 套筒碼: >> S , 規格: >> CGLCC-20, 製造標準: >> CNS, 表面處理劑種類: >> Z, 表面處理劑塗佈量: >> Z, 伸長率測試: >> N, 硬度測試碼: >> N, 抗拉強度測試: >> N, 降伏強度測試: >> N, 厚度變異: >> -1.6, 訂單正面顏色(五碼): >> NYS3X, 正面漆膜厚: >> NOM, 正面漆塗漆型式幾塗幾烤: >> 2, 修邊碼: >> Y, 重量碼: >> AW, 鋼捲捲向: >> I, 鍍層碼: >> AZ150, | H:厚度偏薄
PPGL | 2502DFD008/004 | 1. 警告！本用途只適用於高鍍層AZ250以上。有疑問請洽TDCC (OFP00433)-{.不符.} 2. 【提醒】確認本印刷訂單是否需特殊處理 (OFP00562)-{.不符.} 3. 【提醒】確認本印刷訂單是否需特殊處理 (OFP00563)-{.不符.} 4. 避免客戶下單用途別與色碼不符 (用途碼:CHA020, 正面色碼:NYS3XS 不符)(OFP00029)-{.不符.} | 1. 部分大陸料含B元素超過CNS規範管制，故請原料CNS規範之訂單不要配大陸料 (OFP00684)-{.不符.} | 1. 警告！本用途只適用於高鍍層AZ250以上。有疑問請洽TDCC (OFP00433)-{.不符.} 2. 提醒！孵蛋訂單鍍鋅套桶要加 "S" (OFP00559)-{.不符.} 3. 【提醒】確認本印刷訂單是否需特殊處理 (OFP00562)-{.不符.} 4. 【提醒】確認本印刷訂單是否需特殊處理 (OFP00563)-{.不符.} 5. 部分大陸料含B元素超過CNS規範管制，故請原料CNS規範之訂單不要配大陸料 (OFP00684)-{.不符.} | 訂單:2502DFD008/004 CPL <生產備註> 事項如下 . 除HGI/ HGL 訂單邊緣不噴油. 其餘皆側緣噴油 (RMK00285) | 訂單:2502DFD008/004 CR1 無 <生產備註> 事項 | 訂單:2502DFD008/004 CR2 無 <生產備註> 事項 | 訂單:2502DFD008/004 CG1 <生產備註> 事項如下 . 1.板形：依TSD鍍鋅板形規格要求。 (RMK00525) . 2.鍍鋅板面品質要求：鍍鋅表面不可有鋅痕,妊娠紋,壓痕,凹陷及刮痕等(同PCM產品之外觀要求)。 (RMK00525) . 3.出口請加鋼套桶(S)，收捲時請避免鋼套桶突出，以利後續熱處理製程作業。 (RMK00525) . 【特殊處理鋼捲】出口請加鋼套桶(S)，收捲時請避免鋼套桶突出，以利後續熱處理製程作業。 (RMK00601) | 訂單:2502DFD008/004 CG2 <生產備註> 事項如下 . 1.板形：依TSD鍍鋅板形規格要求。 (RMK00525) . 2.鍍鋅板面品質要求：鍍鋅表面不可有鋅痕,妊娠紋,壓痕,凹陷及刮痕等(同PCM產品之外觀要求)。 (RMK00525) . 3.出口請加鋼套桶(S)，收捲時請避免鋼套桶突出，以利後續熱處理製程作業。 (RMK00525) . 【特殊處理鋼捲】出口請加鋼套桶(S)，收捲時請避免鋼套桶突出，以利後續熱處理製程作業。 (RMK00601) | 訂單:2502DFD008/004 CC1 <生產備註> 事項如下 . 1.本單若塗裝背面漆一律改為REVERSE COATING 例外訂單如下敘述 (RMK00163) . 2.例外訂單為R字頭超低光澤與PVDF (＞25μ)，背面漆可改 NATURE COATING，但搭配底漆避免遮蓋性不佳 (RMK00163) . ★品檢注意！JIS&CNS 訂單必須每滿50噸一定要再做一次TEST (RMK00259) . 2015年發生過訴賠。請出口使用鋼套桶前請檢查焊接處，以免捲取後產生折痕 (RMK00381) . 1.第1Pass (RMK00525) . 1.1.線速85mpm，指定CC2生產, 前處理使用表調，只塗裝正面5μ，背面僅前處理不塗漆。 (RMK00525) . 1.2.正面底漆以R塗裝方式，不允許繩紋或塗佈不均..等塗裝缺陷。 (RMK00525) . 1.3.塗佈量請控制95~105%。 (RMK00525) . 1.4.第1Pass生產不用噴背標。 (RMK00525) . 2.第2Pass (RMK00525) . 2.1.線速: 50mpm 印刷輥號: G34-C1300 (RMK00525) . 2.2.第2Pass生產，前處理不必塗裝。 (RMK00525) . 2.3.出口鋼捲請貼“禁止疊放”紅色標籤。收捲張力設定同rough matt。 (RMK00525) . 2.4.Base 2輥R塗裝，濾心50μ，稀釋Thinner為No.2B，粘度50±10”，PMT設定為232℃。 (RMK00525) . 2.5.Printer (Head 1 + Head 3) 2輥印刷砂岩石紋圖案 (NYT37S)。 (RMK00525) . 2.6.Printer 生產時需開熱風。 (RMK00525) . 2.7.Printer Head 4 塗裝KP 1E6172，PMT設定為232℃。 (RMK00525) . 2.8.1E6172 Clear有含骨材，塗裝黏度：先以原液塗裝視塗裝板面狀況作調整。 (RMK00525) . 2.9.Clear稀釋Thinner為No.2B，濾心125μ。 (RMK00525) . 1.第1Pass (RMK00595) . 1.1.線速85mpm，只塗裝正面5μ，背面僅前處理不塗漆。 (RMK00595) . 1.2.正面底漆以R塗裝方式，不允許繩紋或塗佈不均..等塗裝缺陷。 (RMK00595) . 1.3.塗佈量請控制95~105%。 (RMK00595) . 1.4.第1Pass生產不用噴背標。 (RMK00595) | 訂單:2502DFD008/004 CC2 <生產備註> 事項如下 . 1.本單若塗裝背面漆一律改為REVERSE COATING 例外訂單如下敘述 (RMK00163) . 2.例外訂單為R字頭超低光澤與PVDF (＞25μ)，背面漆可改 NATURE COATING，但搭配底漆避免遮蓋性不佳 (RMK00163) . ★品檢注意！JIS&CNS 訂單必須每滿50噸一定要再做一次TEST (RMK00259) . 2015年發生過訴賠。請出口使用鋼套桶前請檢查焊接處，以免捲取後產生折痕 (RMK00381) . 1.第1Pass (RMK00525) . 1.1.線速85mpm，指定CC2生產, 前處理使用表調，只塗裝正面5μ，背面僅前處理不塗漆。 (RMK00525) . 1.2.正面底漆以R塗裝方式，不允許繩紋或塗佈不均..等塗裝缺陷。 (RMK00525) . 1.3.塗佈量請控制95~105%。 (RMK00525) . 1.4.第1Pass生產不用噴背標。 (RMK00525) . 2.第2Pass (RMK00525) . 2.1.線速: 50mpm 印刷輥號: G34-C1300 (RMK00525) . 2.2.第2Pass生產，前處理不必塗裝。 (RMK00525) . 2.3.出口鋼捲請貼“禁止疊放”紅色標籤。收捲張力設定同rough matt。 (RMK00525) . 2.4.Base 2輥R塗裝，濾心50μ，稀釋Thinner為No.2B，粘度50±10”，PMT設定為232℃。 (RMK00525) . 2.5.Printer (Head 1 + Head 3) 2輥印刷砂岩石紋圖案 (NYT37S)。 (RMK00525) . 2.6.Printer 生產時需開熱風。 (RMK00525) . 2.7.Printer Head 4 塗裝KP 1E6172，PMT設定為232℃。 (RMK00525) . 2.8.1E6172 Clear有含骨材，塗裝黏度：先以原液塗裝視塗裝板面狀況作調整。 (RMK00525) . 2.9.Clear稀釋Thinner為No.2B，濾心125μ。 (RMK00525) . 1.第1Pass (RMK00595) . 1.1.線速85mpm，只塗裝正面5μ，背面僅前處理不塗漆。 (RMK00595) . 1.2.正面底漆以R塗裝方式，不允許繩紋或塗佈不均..等塗裝缺陷。 (RMK00595) . 1.3.塗佈量請控制95~105%。 (RMK00595) . 1.4.第1Pass生產不用噴背標。 (RMK00595) | 訂單:2502DFD008/004 RCL 無 <生產備註> 事項 | 訂單:2502DFD008/004 CCPK 無 <生產備註> 事項 | 訂單:2502DFD008/004 CGQC <品檢備註> 事項如下 . 1.板形：依TSD鍍鋅板形規格要求。 (RMK00525) . 2.鍍鋅板面品質要求：鍍鋅表面不可有鋅痕,妊娠紋,壓痕,凹陷及刮痕等(同PCM產品之外觀要求)。 (RMK00525) . 3.出口請加鋼套桶(S)，收捲時請避免鋼套桶突出，以利後續熱處理製程作業。 (RMK00525) . 【特殊處理鋼捲】出口請加鋼套桶(S)，收捲時請避免鋼套桶突出，以利後續熱處理製程作業。 (RMK00601) | 訂單:2502DFD008/004 CCQC <品檢備註> 事項如下 . 1.本單若塗裝背面漆一律改為REVERSE COATING 例外訂單如下敘述 (RMK00163) . 2.例外訂單為R字頭超低光澤與PVDF (＞25μ)，背面漆可改 NATURE COATING，但搭配底漆避免遮蓋性不佳 (RMK00163) . ★品檢注意！JIS&CNS 訂單必須每滿50噸一定要再做一次TEST (RMK00259) . 1.第1Pass (RMK00525) . 1.1.線速85mpm，指定CC2生產, 前處理使用表調，只塗裝正面5μ，背面僅前處理不塗漆。 (RMK00525) . 1.2.正面底漆以R塗裝方式，不允許繩紋或塗佈不均..等塗裝缺陷。 (RMK00525) . 1.3.塗佈量請控制95~105%。 (RMK00525) . 1.4.第1Pass生產不用噴背標。 (RMK00525) . 2.第2Pass (RMK00525) . 2.1.線速: 50mpm 印刷輥號: G34-C1300 (RMK00525) . 2.2.第2Pass生產，前處理不必塗裝。 (RMK00525) . 2.3.出口鋼捲請貼“禁止疊放”紅色標籤。收捲張力設定同rough matt。 (RMK00525) . 2.4.Base 2輥R塗裝，濾心50μ，稀釋Thinner為No.2B，粘度50±10”，PMT設定為232℃。 (RMK00525) . 2.5.Printer (Head 1 + Head 3) 2輥印刷砂岩石紋圖案 (NYT37S)。 (RMK00525) . 2.6.Printer 生產時需開熱風。 (RMK00525) . 2.7.Printer Head 4 塗裝KP 1E6172，PMT設定為232℃。 (RMK00525) . 2.8.1E6172 Clear有含骨材，塗裝黏度：先以原液塗裝視塗裝板面狀況作調整。 (RMK00525) . 2.9.Clear稀釋Thinner為No.2B，濾心125μ。 (RMK00525) . 1.第1Pass (RMK00595) . 1.1.線速85mpm，只塗裝正面5μ，背面僅前處理不塗漆。 (RMK00595) . 1.2.正面底漆以R塗裝方式，不允許繩紋或塗佈不均..等塗裝缺陷。 (RMK00595) . 1.3.塗佈量請控制95~105%。 (RMK00595) . 1.4.第1Pass生產不用噴背標。 (RMK00595) | 訂單:2502DFD008/004 TOL 無 <生產備註> 事項 |  | 訂單 2502DFD008/004 修改記錄如下: 20250120 13:08:40 (21003) 退火碼: >> S1, 用途碼: >> CHA020, 背面標示: >> C811, 訂單背面顏色(五碼): >> BW73X, 背面漆膜厚: >> 15, 背面漆塗漆型式幾塗幾烤: >> 2, 鉻酸鹽: >> Z, 訂單厚度: >> 0.3, 訂單重: >> 40, 重量容許率(下限): >> 10, 重量容許率(上限): >> 10, 訂單寬度: >> 1010, 鍍製方式: >> BC, 鋼捲內徑: >> 508, 鋼捲下限重: >> 3, 鋼捲上限重: >> 5, 壓花條件碼: >> -, 表面花紋: >> R, 綠色識別碼: >> -, 印刷輥號: >> G34-C1300, 產品代碼: >> PPGL, 皮膜碼: >> -, 單位別: >> M, 油品種類: >> Z, 塗油量: >> Z, 包裝代碼: >> D2 , 保護膜碼: >> -, 客戶試片取樣數量: >> 0, 客戶試片取樣型式: >> -, 調質碼: >> S, 套筒碼: >> S , 規格: >> CGLCC-20, 製造標準: >> CNS, 表面處理劑種類: >> Z, 表面處理劑塗佈量: >> Z, 伸長率測試: >> Y, 硬度測試碼: >> Y, 抗拉強度測試: >> Y, 降伏強度測試: >> Y, 訂單正面顏色(五碼): >> NYS3X, 正面漆膜厚: >> NOM, 正面漆塗漆型式幾塗幾烤: >> 2, 修邊碼: >> Y, 重量碼: >> AW, 鋼捲捲向: >> I, 鍍層碼: >> AZ150, | *:
PPGL | 2502DFD009/001 | 1. 警告！本用途只適用於高鍍層AZ250以上。有疑問請洽TDCC (OFP00433)-{.不符.} 2. 【提醒】確認本印刷訂單是否需特殊處理 (OFP00562)-{.不符.} 3. 【提醒】確認本印刷訂單是否需特殊處理 (OFP00563)-{.不符.} 4. 避免客戶下單用途別與色碼不符 (用途碼:CHA020, 正面色碼:NRF4ZS 不符)(OFP00029)-{.不符.} | 1. 部分大陸料含B元素超過CNS規範管制，故請原料CNS規範之訂單不要配大陸料 (OFP00684)-{.不符.} | 1. 警告！本用途只適用於高鍍層AZ250以上。有疑問請洽TDCC (OFP00433)-{.不符.} 2. 提醒！孵蛋訂單鍍鋅套桶要加 "S" (OFP00559)-{.不符.} 3. 【提醒】確認本印刷訂單是否需特殊處理 (OFP00562)-{.不符.} 4. 【提醒】確認本印刷訂單是否需特殊處理 (OFP00563)-{.不符.} 5. 部分大陸料含B元素超過CNS規範管制，故請原料CNS規範之訂單不要配大陸料 (OFP00684)-{.不符.} | 訂單:2502DFD009/001 CPL <生產備註> 事項如下 . 除HGI/ HGL 訂單邊緣不噴油. 其餘皆側緣噴油 (RMK00285) | 訂單:2502DFD009/001 CR1 無 <生產備註> 事項 | 訂單:2502DFD009/001 CR2 無 <生產備註> 事項 | 訂單:2502DFD009/001 CG1 <生產備註> 事項如下 . 【特殊處理鋼捲】出口請加鋼套桶(S)，收捲時請避免鋼套桶突出，以利後續熱處理製程作業。 (RMK00601) | 訂單:2502DFD009/001 CG2 <生產備註> 事項如下 . 【特殊處理鋼捲】出口請加鋼套桶(S)，收捲時請避免鋼套桶突出，以利後續熱處理製程作業。 (RMK00601) | 訂單:2502DFD009/001 CC1 <生產備註> 事項如下 . 1.本單若塗裝背面漆一律改為REVERSE COATING 例外訂單如下敘述 (RMK00163) . 2.例外訂單為R字頭超低光澤與PVDF (＞25μ)，背面漆可改 NATURE COATING，但搭配底漆避免遮蓋性不佳 (RMK00163) . ★品檢注意！JIS&CNS 訂單必須每滿50噸一定要再做一次TEST (RMK00259) . 2015年發生過訴賠。請出口使用鋼套桶前請檢查焊接處，以免捲取後產生折痕 (RMK00381) . 2.第2Pass (RMK00476) . 2.1.線速: 60mpm 印刷輥號: M04-C1300 (RMK00476) . 2.2.第2Pass生產，前處理不必塗裝。 (RMK00476) . 2.3.出口鋼捲請貼“禁止疊放”紅色標籤。收捲張力設定同rough matt。 (RMK00476) . 2.4.Base 2輥R塗裝，濾心50μ，稀釋Thinner為No.2B，粘度50±10”，PMT設定為232℃。 (RMK00476) . 2.5.Printer Head 2 花雕紋圖案 (NBT58S)。 (RMK00476) . 2.6.Printer Head 4 塗裝KP 1E6172 Clear，PMT設定為232℃。 (RMK00476) . 2.7.1E6172 Clear含有骨材，塗裝黏度：先以原液塗裝視塗裝板面狀況作調整。 (RMK00476) . 2.8.Clear稀釋Thinner為No.2B，濾心125μ。 (RMK00476) . 1.第1Pass (RMK00595) . 1.1.線速85mpm，只塗裝正面5μ，背面僅前處理不塗漆。 (RMK00595) . 1.2.正面底漆以R塗裝方式，不允許繩紋或塗佈不均..等塗裝缺陷。 (RMK00595) . 1.3.塗佈量請控制95~105%。 (RMK00595) . 1.4.第1Pass生產不用噴背標。 (RMK00595) | 訂單:2502DFD009/001 CC2 <生產備註> 事項如下 . 1.本單若塗裝背面漆一律改為REVERSE COATING 例外訂單如下敘述 (RMK00163) . 2.例外訂單為R字頭超低光澤與PVDF (＞25μ)，背面漆可改 NATURE COATING，但搭配底漆避免遮蓋性不佳 (RMK00163) . ★品檢注意！JIS&CNS 訂單必須每滿50噸一定要再做一次TEST (RMK00259) . 2015年發生過訴賠。請出口使用鋼套桶前請檢查焊接處，以免捲取後產生折痕 (RMK00381) . 2.第2Pass (RMK00476) . 2.1.線速: 60mpm 印刷輥號: M04-C1300 (RMK00476) . 2.2.第2Pass生產，前處理不必塗裝。 (RMK00476) . 2.3.出口鋼捲請貼“禁止疊放”紅色標籤。收捲張力設定同rough matt。 (RMK00476) . 2.4.Base 2輥R塗裝，濾心50μ，稀釋Thinner為No.2B，粘度50±10”，PMT設定為232℃。 (RMK00476) . 2.5.Printer Head 2 花雕紋圖案 (NBT58S)。 (RMK00476) . 2.6.Printer Head 4 塗裝KP 1E6172 Clear，PMT設定為232℃。 (RMK00476) . 2.7.1E6172 Clear含有骨材，塗裝黏度：先以原液塗裝視塗裝板面狀況作調整。 (RMK00476) . 2.8.Clear稀釋Thinner為No.2B，濾心125μ。 (RMK00476) . 1.第1Pass (RMK00595) . 1.1.線速85mpm，只塗裝正面5μ，背面僅前處理不塗漆。 (RMK00595) . 1.2.正面底漆以R塗裝方式，不允許繩紋或塗佈不均..等塗裝缺陷。 (RMK00595) . 1.3.塗佈量請控制95~105%。 (RMK00595) . 1.4.第1Pass生產不用噴背標。 (RMK00595) | 訂單:2502DFD009/001 RCL 無 <生產備註> 事項 | 訂單:2502DFD009/001 CCPK 無 <生產備註> 事項 | 訂單:2502DFD009/001 CGQC <品檢備註> 事項如下 . 【特殊處理鋼捲】出口請加鋼套桶(S)，收捲時請避免鋼套桶突出，以利後續熱處理製程作業。 (RMK00601) | 訂單:2502DFD009/001 CCQC <品檢備註> 事項如下 . 1.本單若塗裝背面漆一律改為REVERSE COATING 例外訂單如下敘述 (RMK00163) . 2.例外訂單為R字頭超低光澤與PVDF (＞25μ)，背面漆可改 NATURE COATING，但搭配底漆避免遮蓋性不佳 (RMK00163) . ★品檢注意！JIS&CNS 訂單必須每滿50噸一定要再做一次TEST (RMK00259) . 2.第2Pass (RMK00476) . 2.1.線速: 60mpm 印刷輥號: M04-C1300 (RMK00476) . 2.2.第2Pass生產，前處理不必塗裝。 (RMK00476) . 2.3.出口鋼捲請貼“禁止疊放”紅色標籤。收捲張力設定同rough matt。 (RMK00476) . 2.4.Base 2輥R塗裝，濾心50μ，稀釋Thinner為No.2B，粘度50±10”，PMT設定為232℃。 (RMK00476) . 2.5.Printer Head 2 花雕紋圖案 (NBT58S)。 (RMK00476) . 2.6.Printer Head 4 塗裝KP 1E6172 Clear，PMT設定為232℃。 (RMK00476) . 2.7.1E6172 Clear含有骨材，塗裝黏度：先以原液塗裝視塗裝板面狀況作調整。 (RMK00476) . 2.8.Clear稀釋Thinner為No.2B，濾心125μ。 (RMK00476) . 1.第1Pass (RMK00595) . 1.1.線速85mpm，只塗裝正面5μ，背面僅前處理不塗漆。 (RMK00595) . 1.2.正面底漆以R塗裝方式，不允許繩紋或塗佈不均..等塗裝缺陷。 (RMK00595) . 1.3.塗佈量請控制95~105%。 (RMK00595) . 1.4.第1Pass生產不用噴背標。 (RMK00595) | 訂單:2502DFD009/001 TOL 無 <生產備註> 事項 |  | 訂單 2502DFD009/001 修改記錄如下: 20250120 13:24:23 (21003) 退火碼: >> S1, 用途碼: >> CHA020, 背面標示: >> C811, 訂單背面顏色(五碼): >> BW73X, 背面漆膜厚: >> 15, 背面漆塗漆型式幾塗幾烤: >> 2, 鉻酸鹽: >> Z, 訂單厚度: >> 0.3, 訂單重: >> 40, 重量容許率(下限): >> 10, 重量容許率(上限): >> 10, 訂單寬度: >> 1010, 鍍製方式: >> BC, 鋼捲內徑: >> 508, 鋼捲下限重: >> 3, 鋼捲上限重: >> 5, 壓花條件碼: >> -, 表面花紋: >> R, 綠色識別碼: >> -, 印刷輥號: >> M04-C1300, 產品代碼: >> PPGL, 皮膜碼: >> -, 單位別: >> M, 油品種類: >> Z, 塗油量: >> Z, 包裝代碼: >> D2 , 保護膜碼: >> -, 客戶試片取樣型式: >> -, 調質碼: >> S, 套筒碼: >> S , 規格: >> CGLCC-20, 製造標準: >> CNS, 表面處理劑種類: >> Z, 表面處理劑塗佈量: >> Z, 伸長率測試: >> Y, 硬度測試碼: >> Y, 抗拉強度測試: >> Y, 降伏強度測試: >> Y, 訂單正面顏色(五碼): >> NRF4Z, 正面漆膜厚: >> NOM, 正面漆塗漆型式幾塗幾烤: >> 2, 修邊碼: >> Y, 重量碼: >> AW, 鋼捲捲向: >> I, 鍍層碼: >> AZ150, | *:
PPGL | 2502DFD011/001 |  | 1. 部分大陸料含B元素超過CNS規範管制，故請原料CNS規範之訂單不要配大陸料 (OFP00684)-{.不符.} | 1. 部分大陸料含B元素超過CNS規範管制，故請原料CNS規範之訂單不要配大陸料 (OFP00684)-{.不符.} | 訂單:2502DFD011/001 CPL <生產備註> 事項如下 . 除HGI/ HGL 訂單邊緣不噴油. 其餘皆側緣噴油 (RMK00285) | 訂單:2502DFD011/001 CR1 無 <生產備註> 事項 | 訂單:2502DFD011/001 CR2 無 <生產備註> 事項 | 訂單:2502DFD011/001 CG1 <生產備註> 事項如下 . 平板類,鍍鋅生產時SKIN PASS & T/L 請依據鍍鋅標準規定生產 (RMK00100) . 鍍鋅表面不可有鋅痕、壓痕、凹陷、及刮傷 、應變痕等。 (RMK00100) . 出口鋼捲盤捲後目視不允許有鼓起. (RMK00100) . 瓦形屋頂用 注意鍍層控制範圍：min=標準值，Max=標準值+30 (RMK00103) . 因成形性需求故鍍層量有上限管制，排程變換前後一顆分切請U3暫留，待產線確認鍍層量後再行處置。 (RMK00103) | 訂單:2502DFD011/001 CG2 <生產備註> 事項如下 . 平板類,鍍鋅生產時SKIN PASS & T/L 請依據鍍鋅標準規定生產 (RMK00100) . 鍍鋅表面不可有鋅痕、壓痕、凹陷、及刮傷 、應變痕等。 (RMK00100) . 出口鋼捲盤捲後目視不允許有鼓起. (RMK00100) . 瓦形屋頂用 注意鍍層控制範圍：min=標準值，Max=標準值+30 (RMK00103) . 因成形性需求故鍍層量有上限管制，排程變換前後一顆分切請U3暫留，待產線確認鍍層量後再行處置。 (RMK00103) | 訂單:2502DFD011/001 CC1 <生產備註> 事項如下 . 超低光澤產品,色差計塗佈量依據5+20U為基準。RYF89 以5+22U為基準。 (RMK00103) . 請出口人員貼上"請勿堆疊"紅色標簽. (RMK00103) . R字頭色碼 MASS 目標100%~115%之間. (RMK00103) . R字頭色碼塗佈量須在20U以上,不然會有白色點狀(繩紋),已被客戶訴賠. (RMK00103) . 捲起單位張力請加大至 5.5（有另行備註要求張力設定時，依另行備註需求設定）） (RMK00103) . 1.本單若塗裝背面漆一律改為REVERSE COATING 例外訂單如下敘述 (RMK00163) . 2.例外訂單為R字頭超低光澤與PVDF (＞25μ)，背面漆可改 NATURE COATING，但搭配底漆避免遮蓋性不佳 (RMK00163) . 本色容易有色差，尚未找到解決對策前，必須塗料商到場協助。 (RMK00221) . ★★★接到排程看到此一備註，請知會 TDCC 雯青#314 (RMK00221) . 弘曄戶外壁板可允許兩邊有背漆轉印，但是必須管制"單邊"≦5 mm (RMK00254) . ★品檢注意！JIS&CNS 訂單必須每滿50噸一定要再做一次TEST (RMK00259) . 1.此為NEO塗料,色差計請用有"(20150105)"的標準樣檔名確認色差值,找不到檔案時請通知TED工程師，分機#321 (RMK00343) . 2.色差放行標準為ΔL、Δa、Δb≦±0.6,光澤放行標準放寬到7以下放行,目視色差不管制 (RMK00343) . * 可允許單邊背面漆轉印 (RMK00350) . * 允許兩邊有背漆轉印，但是必須管制"單邊"≦5 mm (RMK00350) . 2015年發生過訴賠。請出口使用鋼套桶前請檢查焊接處，以免捲取後產生折痕 (RMK00381) | 訂單:2502DFD011/001 CC2 <生產備註> 事項如下 . 超低光澤產品,色差計塗佈量依據5+20U為基準。RYF89 以5+22U為基準。 (RMK00103) . 請出口人員貼上"請勿堆疊"紅色標簽. (RMK00103) . R字頭色碼 MASS 目標100%~115%之間. (RMK00103) . R字頭色碼塗佈量須在20U以上,不然會有白色點狀(繩紋),已被客戶訴賠. (RMK00103) . 1.本單若塗裝背面漆一律改為REVERSE COATING 例外訂單如下敘述 (RMK00163) . 2.例外訂單為R字頭超低光澤與PVDF (＞25μ)，背面漆可改 NATURE COATING，但搭配底漆避免遮蓋性不佳 (RMK00163) . 本色容易有色差，尚未找到解決對策前，必須塗料商到場協助。 (RMK00221) . ★★★接到排程看到此一備註，請知會 TDCC 雯青#314 (RMK00221) . 弘曄戶外壁板可允許兩邊有背漆轉印，但是必須管制"單邊"≦5 mm (RMK00254) . ★品檢注意！JIS&CNS 訂單必須每滿50噸一定要再做一次TEST (RMK00259) . 1.此為NEO塗料,色差計請用有"(20150105)"的標準樣檔名確認色差值,找不到檔案時請通知TED工程師，分機#321 (RMK00343) . 2.色差放行標準為ΔL、Δa、Δb≦±0.6,光澤放行標準放寬到7以下放行,目視色差不管制 (RMK00343) . * 可允許單邊背面漆轉印 (RMK00350) . * 允許兩邊有背漆轉印，但是必須管制"單邊"≦5 mm (RMK00350) . 2015年發生過訴賠。請出口使用鋼套桶前請檢查焊接處，以免捲取後產生折痕 (RMK00381) | 訂單:2502DFD011/001 RCL 無 <生產備註> 事項 | 訂單:2502DFD011/001 CCPK 無 <生產備註> 事項 | 訂單:2502DFD011/001 CGQC <品檢備註> 事項如下 . 瓦形屋頂用 注意鍍層控制範圍：min=標準值，Max=標準值+30 (RMK00103) | 訂單:2502DFD011/001 CCQC <品檢備註> 事項如下 . 超低光澤產品,色差計塗佈量依據5+20U為基準。RYF89 以5+22U為基準。 (RMK00103) . R字頭色碼 MASS 目標100%~115%之間. (RMK00103) . 1.本單若塗裝背面漆一律改為REVERSE COATING 例外訂單如下敘述 (RMK00163) . 2.例外訂單為R字頭超低光澤與PVDF (＞25μ)，背面漆可改 NATURE COATING，但搭配底漆避免遮蓋性不佳 (RMK00163) . 弘曄戶外壁板可允許兩邊有背漆轉印，但是必須管制"單邊"≦5 mm (RMK00254) . ★品檢注意！JIS&CNS 訂單必須每滿50噸一定要再做一次TEST (RMK00259) . 1.此為NEO塗料,色差計請用有"(20150105)"的標準樣檔名確認色差值,找不到檔案時請通知TED工程師，分機#321 (RMK00343) . 2.色差放行標準為ΔL、Δa、Δb≦±0.6,光澤放行標準放寬到7以下放行,目視色差不管制 (RMK00343) . * 可允許單邊背面漆轉印 (RMK00350) . * 允許兩邊有背漆轉印，但是必須管制"單邊"≦5 mm (RMK00350) | 訂單:2502DFD011/001 TOL 無 <生產備註> 事項 |  | 訂單 2502DFD011/001 修改記錄如下: 20250122 08:34:22 (24025) 退火碼: >> S1, 用途碼: >> CIA008, 背面標示: >> C844, 訂單背面顏色(五碼): >> BW73N, 背面漆膜厚: >> NOM, 背面漆塗漆型式幾塗幾烤: >> 2, 鉻酸鹽: >> Z, 訂單厚度: >> 0.326, 訂單重: >> 20, 重量容許率(下限): >> 10, 重量容許率(上限): >> 10, 訂單寬度: >> 1010, 鍍製方式: >> BC, 鋼捲內徑: >> 508, 鋼捲下限重: >> 3, 鋼捲上限重: >> 5, 壓花條件碼: >> -, 表面花紋: >> R, 綠色識別碼: >> -, 印刷輥號: >> -, 產品代碼: >> PPGL, 皮膜碼: >> -, 單位別: >> M, 油品種類: >> Z, 塗油量: >> Z, 包裝代碼: >> D2 , 保護膜碼: >> -, 客戶試片取樣型式: >> -, 調質碼: >> S, 套筒碼: >> S , 規格: >> CGLCC-20, 製造標準: >> CNS, 表面處理劑種類: >> Z, 表面處理劑塗佈量: >> Z, 伸長率測試: >> N, 硬度測試碼: >> N, 抗拉強度測試: >> N, 降伏強度測試: >> N, 厚度變異: >> 0, 訂單正面顏色(五碼): >> RBB57, 正面漆膜厚: >> 25, 正面漆塗漆型式幾塗幾烤: >> 2, 修邊碼: >> Y, 重量碼: >> AW, 鋼捲捲向: >> I, 鍍層碼: >> AZ150, | *:
PPGL | 2502DFD011/002 |  | 1. 部分大陸料含B元素超過CNS規範管制，故請原料CNS規範之訂單不要配大陸料 (OFP00684)-{.不符.} | 1. 部分大陸料含B元素超過CNS規範管制，故請原料CNS規範之訂單不要配大陸料 (OFP00684)-{.不符.} | 訂單:2502DFD011/002 CPL <生產備註> 事項如下 . 除HGI/ HGL 訂單邊緣不噴油. 其餘皆側緣噴油 (RMK00285) | 訂單:2502DFD011/002 CR1 無 <生產備註> 事項 | 訂單:2502DFD011/002 CR2 無 <生產備註> 事項 | 訂單:2502DFD011/002 CG1 <生產備註> 事項如下 . 平板類,鍍鋅生產時SKIN PASS & T/L 請依據鍍鋅標準規定生產 (RMK00100) . 鍍鋅表面不可有鋅痕、壓痕、凹陷、及刮傷 、應變痕等。 (RMK00100) . 出口鋼捲盤捲後目視不允許有鼓起. (RMK00100) . 瓦形屋頂用 注意鍍層控制範圍：min=標準值，Max=標準值+30 (RMK00103) . 因成形性需求故鍍層量有上限管制，排程變換前後一顆分切請U3暫留，待產線確認鍍層量後再行處置。 (RMK00103) | 訂單:2502DFD011/002 CG2 <生產備註> 事項如下 . 平板類,鍍鋅生產時SKIN PASS & T/L 請依據鍍鋅標準規定生產 (RMK00100) . 鍍鋅表面不可有鋅痕、壓痕、凹陷、及刮傷 、應變痕等。 (RMK00100) . 出口鋼捲盤捲後目視不允許有鼓起. (RMK00100) . 瓦形屋頂用 注意鍍層控制範圍：min=標準值，Max=標準值+30 (RMK00103) . 因成形性需求故鍍層量有上限管制，排程變換前後一顆分切請U3暫留，待產線確認鍍層量後再行處置。 (RMK00103) | 訂單:2502DFD011/002 CC1 <生產備註> 事項如下 . 超低光澤產品,色差計塗佈量依據5+20U為基準。RYF89 以5+22U為基準。 (RMK00103) . 請出口人員貼上"請勿堆疊"紅色標簽. (RMK00103) . R字頭色碼 MASS 目標100%~115%之間. (RMK00103) . R字頭色碼塗佈量須在20U以上,不然會有白色點狀(繩紋),已被客戶訴賠. (RMK00103) . 捲起單位張力請加大至 5.5（有另行備註要求張力設定時，依另行備註需求設定）） (RMK00103) . 1.本單若塗裝背面漆一律改為REVERSE COATING 例外訂單如下敘述 (RMK00163) . 2.例外訂單為R字頭超低光澤與PVDF (＞25μ)，背面漆可改 NATURE COATING，但搭配底漆避免遮蓋性不佳 (RMK00163) . 弘曄戶外壁板可允許兩邊有背漆轉印，但是必須管制"單邊"≦5 mm (RMK00254) . ★品檢注意！JIS&CNS 訂單必須每滿50噸一定要再做一次TEST (RMK00259) . 1.此為NEO塗料,色差計請用有"(20150105)"的標準樣檔名確認色差值,找不到檔案時請通知TED雯青#314 (RMK00342) . 2.色差放行標準為ΔL、Δa、Δb≦±0.6,光澤放行標準放寬到7以下放行,目視色差不管制 (RMK00342) . * 可允許單邊背面漆轉印 (RMK00350) . * 允許兩邊有背漆轉印，但是必須管制"單邊"≦5 mm (RMK00350) . 2015年發生過訴賠。請出口使用鋼套桶前請檢查焊接處，以免捲取後產生折痕 (RMK00381) | 訂單:2502DFD011/002 CC2 <生產備註> 事項如下 . 超低光澤產品,色差計塗佈量依據5+20U為基準。RYF89 以5+22U為基準。 (RMK00103) . 請出口人員貼上"請勿堆疊"紅色標簽. (RMK00103) . R字頭色碼 MASS 目標100%~115%之間. (RMK00103) . R字頭色碼塗佈量須在20U以上,不然會有白色點狀(繩紋),已被客戶訴賠. (RMK00103) . 1.本單若塗裝背面漆一律改為REVERSE COATING 例外訂單如下敘述 (RMK00163) . 2.例外訂單為R字頭超低光澤與PVDF (＞25μ)，背面漆可改 NATURE COATING，但搭配底漆避免遮蓋性不佳 (RMK00163) . 弘曄戶外壁板可允許兩邊有背漆轉印，但是必須管制"單邊"≦5 mm (RMK00254) . ★品檢注意！JIS&CNS 訂單必須每滿50噸一定要再做一次TEST (RMK00259) . 1.此為NEO塗料,色差計請用有"(20150105)"的標準樣檔名確認色差值,找不到檔案時請通知TED雯青#314 (RMK00342) . 2.色差放行標準為ΔL、Δa、Δb≦±0.6,光澤放行標準放寬到7以下放行,目視色差不管制 (RMK00342) . * 可允許單邊背面漆轉印 (RMK00350) . * 允許兩邊有背漆轉印，但是必須管制"單邊"≦5 mm (RMK00350) . 2015年發生過訴賠。請出口使用鋼套桶前請檢查焊接處，以免捲取後產生折痕 (RMK00381) | 訂單:2502DFD011/002 RCL 無 <生產備註> 事項 | 訂單:2502DFD011/002 CCPK 無 <生產備註> 事項 | 訂單:2502DFD011/002 CGQC <品檢備註> 事項如下 . 瓦形屋頂用 注意鍍層控制範圍：min=標準值，Max=標準值+30 (RMK00103) | 訂單:2502DFD011/002 CCQC <品檢備註> 事項如下 . 超低光澤產品,色差計塗佈量依據5+20U為基準。RYF89 以5+22U為基準。 (RMK00103) . R字頭色碼 MASS 目標100%~115%之間. (RMK00103) . 1.本單若塗裝背面漆一律改為REVERSE COATING 例外訂單如下敘述 (RMK00163) . 2.例外訂單為R字頭超低光澤與PVDF (＞25μ)，背面漆可改 NATURE COATING，但搭配底漆避免遮蓋性不佳 (RMK00163) . 弘曄戶外壁板可允許兩邊有背漆轉印，但是必須管制"單邊"≦5 mm (RMK00254) . ★品檢注意！JIS&CNS 訂單必須每滿50噸一定要再做一次TEST (RMK00259) . 1.此為NEO塗料,色差計請用有"(20150105)"的標準樣檔名確認色差值,找不到檔案時請通知TED雯青#314 (RMK00342) . 2.色差放行標準為ΔL、Δa、Δb≦±0.6,光澤放行標準放寬到7以下放行,目視色差不管制 (RMK00342) . * 可允許單邊背面漆轉印 (RMK00350) . * 允許兩邊有背漆轉印，但是必須管制"單邊"≦5 mm (RMK00350) | 訂單:2502DFD011/002 TOL 無 <生產備註> 事項 |  | 訂單 2502DFD011/002 修改記錄如下: 20250122 08:34:28 (24025) 退火碼: >> S1, 用途碼: >> CIA008, 背面標示: >> C844, 訂單背面顏色(五碼): >> BW73N, 背面漆膜厚: >> NOM, 背面漆塗漆型式幾塗幾烤: >> 2, 鉻酸鹽: >> Z, 訂單厚度: >> 0.326, 訂單重: >> 20, 重量容許率(下限): >> 10, 重量容許率(上限): >> 10, 訂單寬度: >> 914, 鍍製方式: >> BC, 鋼捲內徑: >> 508, 鋼捲下限重: >> 3, 鋼捲上限重: >> 5, 壓花條件碼: >> -, 表面花紋: >> R, 綠色識別碼: >> -, 印刷輥號: >> -, 產品代碼: >> PPGL, 皮膜碼: >> -, 單位別: >> M, 油品種類: >> Z, 塗油量: >> Z, 包裝代碼: >> D2 , 保護膜碼: >> -, 客戶試片取樣型式: >> -, 調質碼: >> S, 套筒碼: >> S , 規格: >> CGLCC-20, 製造標準: >> CNS, 表面處理劑種類: >> Z, 表面處理劑塗佈量: >> Z, 伸長率測試: >> N, 硬度測試碼: >> N, 抗拉強度測試: >> N, 降伏強度測試: >> N, 厚度變異: >> 0, 訂單正面顏色(五碼): >> RBF46, 正面漆膜厚: >> 25, 正面漆塗漆型式幾塗幾烤: >> 2, 修邊碼: >> Y, 重量碼: >> AW, 鋼捲捲向: >> I, 鍍層碼: >> AZ150, | *:
PPGL | 2502DFD011/003 |  | 1. 部分大陸料含B元素超過CNS規範管制，故請原料CNS規範之訂單不要配大陸料 (OFP00684)-{.不符.} | 1. 部分大陸料含B元素超過CNS規範管制，故請原料CNS規範之訂單不要配大陸料 (OFP00684)-{.不符.} | 訂單:2502DFD011/003 CPL <生產備註> 事項如下 . 除HGI/ HGL 訂單邊緣不噴油. 其餘皆側緣噴油 (RMK00285) | 訂單:2502DFD011/003 CR1 無 <生產備註> 事項 | 訂單:2502DFD011/003 CR2 無 <生產備註> 事項 | 訂單:2502DFD011/003 CG1 <生產備註> 事項如下 . 平板類,鍍鋅生產時SKIN PASS & T/L 請依據鍍鋅標準規定生產 (RMK00100) . 鍍鋅表面不可有鋅痕、壓痕、凹陷、及刮傷 、應變痕等。 (RMK00100) . 出口鋼捲盤捲後目視不允許有鼓起. (RMK00100) | 訂單:2502DFD011/003 CG2 <生產備註> 事項如下 . 平板類,鍍鋅生產時SKIN PASS & T/L 請依據鍍鋅標準規定生產 (RMK00100) . 鍍鋅表面不可有鋅痕、壓痕、凹陷、及刮傷 、應變痕等。 (RMK00100) . 出口鋼捲盤捲後目視不允許有鼓起. (RMK00100) | 訂單:2502DFD011/003 CC1 <生產備註> 事項如下 . 1.本單若塗裝背面漆一律改為REVERSE COATING 例外訂單如下敘述 (RMK00163) . 2.例外訂單為R字頭超低光澤與PVDF (＞25μ)，背面漆可改 NATURE COATING，但搭配底漆避免遮蓋性不佳 (RMK00163) . 弘曄戶外壁板可允許兩邊有背漆轉印，但是必須管制"單邊"≦5 mm (RMK00254) . ★品檢注意！JIS&CNS 訂單必須每滿50噸一定要再做一次TEST (RMK00259) . * 可允許單邊背面漆轉印 (RMK00350) . * 允許兩邊有背漆轉印，但是必須管制"單邊"≦5 mm (RMK00350) | 訂單:2502DFD011/003 CC2 <生產備註> 事項如下 . 1.本單若塗裝背面漆一律改為REVERSE COATING 例外訂單如下敘述 (RMK00163) . 2.例外訂單為R字頭超低光澤與PVDF (＞25μ)，背面漆可改 NATURE COATING，但搭配底漆避免遮蓋性不佳 (RMK00163) . 弘曄戶外壁板可允許兩邊有背漆轉印，但是必須管制"單邊"≦5 mm (RMK00254) . ★品檢注意！JIS&CNS 訂單必須每滿50噸一定要再做一次TEST (RMK00259) . * 可允許單邊背面漆轉印 (RMK00350) . * 允許兩邊有背漆轉印，但是必須管制"單邊"≦5 mm (RMK00350) | 訂單:2502DFD011/003 RCL 無 <生產備註> 事項 | 訂單:2502DFD011/003 CCPK 無 <生產備註> 事項 | 訂單:2502DFD011/003 CGQC 無 <品檢備註> 事項 | 訂單:2502DFD011/003 CCQC <品檢備註> 事項如下 . 1.本單若塗裝背面漆一律改為REVERSE COATING 例外訂單如下敘述 (RMK00163) . 2.例外訂單為R字頭超低光澤與PVDF (＞25μ)，背面漆可改 NATURE COATING，但搭配底漆避免遮蓋性不佳 (RMK00163) . 弘曄戶外壁板可允許兩邊有背漆轉印，但是必須管制"單邊"≦5 mm (RMK00254) . ★品檢注意！JIS&CNS 訂單必須每滿50噸一定要再做一次TEST (RMK00259) . * 可允許單邊背面漆轉印 (RMK00350) . * 允許兩邊有背漆轉印，但是必須管制"單邊"≦5 mm (RMK00350) | 訂單:2502DFD011/003 TOL 無 <生產備註> 事項 |  | 訂單 2502DFD011/003 修改記錄如下: 20250122 08:34:35 (24025) 退火碼: >> S1, 用途碼: >> CIA008, 背面標示: >> C844, 訂單背面顏色(五碼): >> BW736, 背面漆膜厚: >> NOM, 背面漆塗漆型式幾塗幾烤: >> 1, 鉻酸鹽: >> Z, 訂單厚度: >> 0.326, 訂單重: >> 20, 重量容許率(下限): >> 10, 重量容許率(上限): >> 10, 訂單寬度: >> 914, 鍍製方式: >> BC, 鋼捲內徑: >> 508, 鋼捲下限重: >> 3, 鋼捲上限重: >> 5, 壓花條件碼: >> -, 表面花紋: >> R, 綠色識別碼: >> -, 印刷輥號: >> -, 產品代碼: >> PPGL, 皮膜碼: >> -, 單位別: >> M, 油品種類: >> Z, 塗油量: >> Z, 包裝代碼: >> D2 , 保護膜碼: >> -, 客戶試片取樣型式: >> -, 調質碼: >> S, 套筒碼: >> P , 規格: >> CGLCC-20, 製造標準: >> CNS, 表面處理劑種類: >> Z, 表面處理劑塗佈量: >> Z, 伸長率測試: >> N, 硬度測試碼: >> N, 抗拉強度測試: >> N, 降伏強度測試: >> N, 厚度變異: >> 0, 訂單正面顏色(五碼): >> 1C46Q, 正面漆膜厚: >> 25, 正面漆塗漆型式幾塗幾烤: >> 2, 修邊碼: >> Y, 重量碼: >> AW, 鋼捲捲向: >> I, 鍍層碼: >> AZ150, 20250122 08:51:19 (24025) 套筒碼: P >> S , 20250123 10:46:41 (21003) 套筒碼: S >> R , | *:
PPGL | 2502DFD011/004 | 1. 提醒：訂單厚度＜0.261，若BK 膜厚＞20U必須與TDCC討論。確認OK可不用理會 (OFP00332)-{.不符.} | 1. 薄寬硬板(T≦0.25且W≧1150)請優先選用日本熱軋鋼捲(1.8或2.01) (OFP00252)-{.不符.} 2. 需TO PP...本單有特別的軋延規定請PP注意一下SOP的備註 (OFP00261)-{.不符.} 3. 部分大陸料含B元素超過CNS規範管制，故請原料CNS規範之訂單不要配大陸料 (OFP00684)-{.不符.} | 1. 薄寬硬板(T≦0.25且W≧1150)請優先選用日本熱軋鋼捲(1.8或2.01) (OFP00252)-{.不符.} 2. 需TO PP...本單有特別的軋延規定請PP注意一下SOP的備註 (OFP00261)-{.不符.} 3. 提醒：訂單厚度＜0.261，若BK 膜厚＞20U必須與TDCC討論。確認OK可不用理會 (OFP00332)-{.不符.} 4. 部分大陸料含B元素超過CNS規範管制，故請原料CNS規範之訂單不要配大陸料 (OFP00684)-{.不符.} 5. 用途別對應選配碼不符 (用途碼:COR007, 選配碼:ON015 不符)(OFP00030)-{.不符.} | 訂單:2502DFD011/004 CPL <生產備註> 事項如下 . 除HGI/ HGL 訂單邊緣不噴油. 其餘皆側緣噴油 (RMK00285) . CNS AZ50 鍍層相當於 SYSCO AZ050 鍍層 (RMK00294) | 訂單:2502DFD011/004 CR1 <生產備註> 事項如下 . 生產FH時CR允許中波（盡量小）不可以有小邊波以利鍍鋅板形控制 (RMK00131) . CNS AZ50 鍍層相當於 SYSCO AZ050 鍍層 (RMK00294) . A.指定CR1＆CG1生產 (RMK00368) . B.弘燁烤漆屋頂背板 BC 0.216(或0.2)x1174mm FH 第一顆鋼捲外圈階梯式軋，生產時請注意下面規定 (RMK00368) . 1.先行板必須是FH，而且寬度是≧1100mm (RMK00368) . 2.若先行板排程板厚 0.28~0.35mm, 則弘燁訂單第一顆鋼捲外圈軋板厚0.307mm, 長度 100 米 (RMK00368) . 3.若先行板排程板厚 0.25~0.279mm, 則弘燁訂單第一顆鋼捲外圈軋板厚0.23mm, 長度 50 米 (RMK00368) . 4.以上邱課長與CR1邵課長研究過，請PP與CR1密切注意一下 (RMK00368) . 冷軋末Pass目標2D圖形(中波趨近 0 I-UNIT ,WS和 DS 兩隻腳 控制在-10 I-UNIT左右) (RMK00469) | 訂單:2502DFD011/004 CR2 <生產備註> 事項如下 . 生產FH時CR允許中波（盡量小）不可以有小邊波以利鍍鋅板形控制 (RMK00131) . CNS AZ50 鍍層相當於 SYSCO AZ050 鍍層 (RMK00294) . A.指定CR1＆CG1生產 (RMK00368) . B.弘燁烤漆屋頂背板 BC 0.216(或0.2)x1174mm FH 第一顆鋼捲外圈階梯式軋，生產時請注意下面規定 (RMK00368) . 1.先行板必須是FH，而且寬度是≧1100mm (RMK00368) . 2.若先行板排程板厚 0.28~0.35mm, 則弘燁訂單第一顆鋼捲外圈軋板厚0.307mm, 長度 100 米 (RMK00368) . 3.若先行板排程板厚 0.25~0.279mm, 則弘燁訂單第一顆鋼捲外圈軋板厚0.23mm, 長度 50 米 (RMK00368) . 4.以上邱課長與CR1邵課長研究過，請PP與CR1密切注意一下 (RMK00368) . 冷軋末Pass目標2D圖形(中波趨近 0 I-UNIT ,WS和 DS 兩隻腳 控制在-10 I-UNIT左右) (RMK00469) | 訂單:2502DFD011/004 CG1 <生產備註> 事項如下 . 壁板背板以一般屋頂放行標準放行 (RMK00131) . 生產FH時CR允許中波（盡量小）不可以有小邊波以利鍍鋅板形控制 (RMK00131) . CNS AZ50 鍍層相當於 SYSCO AZ050 鍍層 (RMK00294) . A.指定CR1＆CG1生產 (RMK00368) . B.弘燁烤漆屋頂背板 BC 0.216(或0.2)x1174mm FH 第一顆鋼捲外圈階梯式軋，生產時請注意下面規定 (RMK00368) . 1.先行板必須是FH，而且寬度是≧1100mm (RMK00368) . 2.若先行板排程板厚 0.28~0.35mm, 則弘燁訂單第一顆鋼捲外圈軋板厚0.307mm, 長度 100 米 (RMK00368) . 3.若先行板排程板厚 0.25~0.279mm, 則弘燁訂單第一顆鋼捲外圈軋板厚0.23mm, 長度 50 米 (RMK00368) . 4.以上邱課長與CR1邵課長研究過，請PP與CR1密切注意一下 (RMK00368) | 訂單:2502DFD011/004 CG2 <生產備註> 事項如下 . 壁板背板以一般屋頂放行標準放行 (RMK00131) . 生產FH時CR允許中波（盡量小）不可以有小邊波以利鍍鋅板形控制 (RMK00131) . CNS AZ50 鍍層相當於 SYSCO AZ050 鍍層 (RMK00294) . A.指定CR1＆CG1生產 (RMK00368) . B.弘燁烤漆屋頂背板 BC 0.216(或0.2)x1174mm FH 第一顆鋼捲外圈階梯式軋，生產時請注意下面規定 (RMK00368) . 1.先行板必須是FH，而且寬度是≧1100mm (RMK00368) . 2.若先行板排程板厚 0.28~0.35mm, 則弘燁訂單第一顆鋼捲外圈軋板厚0.307mm, 長度 100 米 (RMK00368) . 3.若先行板排程板厚 0.25~0.279mm, 則弘燁訂單第一顆鋼捲外圈軋板厚0.23mm, 長度 50 米 (RMK00368) . 4.以上邱課長與CR1邵課長研究過，請PP與CR1密切注意一下 (RMK00368) | 訂單:2502DFD011/004 CC1 <生產備註> 事項如下 . 若冷軋厚度≦0.3MM,且未加鋼套筒,請出口主操加貼"請勿堆疊"標籤 (RMK00070) . 1.本單若塗裝背面漆一律改為REVERSE COATING 例外訂單如下敘述 (RMK00163) . 2.例外訂單為R字頭超低光澤與PVDF (＞25μ)，背面漆可改 NATURE COATING，但搭配底漆避免遮蓋性不佳 (RMK00163) . ★品檢注意！JIS&CNS 訂單必須每滿50噸一定要再做一次TEST (RMK00259) . 請參考歷史塗裝條件對應色差值，調整1W0862單一MASS(不含底漆)以不低於標準 85%為底線，以達到△ L 管制±0.5 以內的目標 (RMK00399) . 【抽氣量】白色系在CC1生產時,FINISH抽氣量請設定250,如生產中發生色差b值異常升高,請股長再加大抽氣量因應 (RMK00560) | 訂單:2502DFD011/004 CC2 <生產備註> 事項如下 . 若冷軋厚度≦0.3MM,且未加鋼套筒,請出口主操加貼"請勿堆疊"標籤 (RMK00070) . 1.本單若塗裝背面漆一律改為REVERSE COATING 例外訂單如下敘述 (RMK00163) . 2.例外訂單為R字頭超低光澤與PVDF (＞25μ)，背面漆可改 NATURE COATING，但搭配底漆避免遮蓋性不佳 (RMK00163) . ★品檢注意！JIS&CNS 訂單必須每滿50噸一定要再做一次TEST (RMK00259) . 請參考歷史塗裝條件對應色差值，調整1W0862單一MASS(不含底漆)以不低於標準 85%為底線，以達到△ L 管制±0.5 以內的目標 (RMK00399) . 【抽氣量】白色系在CC1生產時,FINISH抽氣量請設定250,如生產中發生色差b值異常升高,請股長再加大抽氣量因應 (RMK00560) | 訂單:2502DFD011/004 RCL 無 <生產備註> 事項 | 訂單:2502DFD011/004 CCPK 無 <生產備註> 事項 | 訂單:2502DFD011/004 CGQC <品檢備註> 事項如下 . CNS AZ50 鍍層相當於 SYSCO AZ050 鍍層 (RMK00294) | 訂單:2502DFD011/004 CCQC <品檢備註> 事項如下 . 1.本單若塗裝背面漆一律改為REVERSE COATING 例外訂單如下敘述 (RMK00163) . 2.例外訂單為R字頭超低光澤與PVDF (＞25μ)，背面漆可改 NATURE COATING，但搭配底漆避免遮蓋性不佳 (RMK00163) . ★品檢注意！JIS&CNS 訂單必須每滿50噸一定要再做一次TEST (RMK00259) . 請參考歷史塗裝條件對應色差值，調整1W0862單一MASS(不含底漆)以不低於標準 85%為底線，以達到△ L 管制±0.5 以內的目標 (RMK00399) | 訂單:2502DFD011/004 TOL 無 <生產備註> 事項 |  | 訂單 2502DFD011/004 修改記錄如下: 20250122 08:34:42 (24025) 退火碼: >> H2, 用途碼: >> COR007, 背面標示: >> C817, 訂單背面顏色(五碼): >> BW736, 背面漆膜厚: >> NOM, 背面漆塗漆型式幾塗幾烤: >> 1, 鉻酸鹽: >> Z, 訂單厚度: >> 0.2, 訂單重: >> 20, 重量容許率(下限): >> 10, 重量容許率(上限): >> 10, 訂單寬度: >> 1230, 鍍製方式: >> BC, 鋼捲內徑: >> 508, 鋼捲下限重: >> 3, 鋼捲上限重: >> 5, 壓花條件碼: >> -, 表面花紋: >> R, 綠色識別碼: >> -, 印刷輥號: >> -, 產品代碼: >> PPGL, 皮膜碼: >> -, 單位別: >> M, 油品種類: >> Z, 塗油量: >> Z, 包裝代碼: >> D2 , 保護膜碼: >> -, 客戶試片取樣型式: >> -, 調質碼: >> S, 套筒碼: >> P , 規格: >> CGLC570-10, 製造標準: >> CNS, 表面處理劑種類: >> Z, 表面處理劑塗佈量: >> Z, 伸長率測試: >> N, 硬度測試碼: >> N, 抗拉強度測試: >> N, 降伏強度測試: >> N, 厚度變異: >> 0, 訂單正面顏色(五碼): >> 1W086, 正面漆膜厚: >> NOM, 正面漆塗漆型式幾塗幾烤: >> 2, 修邊碼: >> Y, 重量碼: >> AW, 鋼捲捲向: >> I, 鍍層碼: >> AZ50, | *: | [訂單訊息通知] 2025/02/10 下午 03:13:00 *** (陳翰宇 >> 通知 >> Y.L. Liu, Julian Liu, Sony Su, YunTung Li) 訊息 : 2025/02/10已跟客戶確認，因客戶缺料，請再捕投一顆
PPGI | 2502DFD012/001 |  | 1. 部分大陸料含B元素超過CNS規範管制，故請原料CNS規範之訂單不要配大陸料 (OFP00684)-{.不符.} | 1. 訂單若有厚度變異，冷軋厚度公差比照烤漆計算公式 , 但最小為 1/2 公差做設定 (OFP00254)-{.不符.} 2. "偏薄要求訂單" 鍍後厚度減 鍍後厚度下限需大於 0.02 MM,以免發生厚度不足狀況 (OFP00369)-{.不符.} 3. 【提醒】！本單為直立式包裝，嚴禁鍍鋅或烤漆後以STAGGER捲取 (OFP00451)-{.不符.} 4. 部分大陸料含B元素超過CNS規範管制，故請原料CNS規範之訂單不要配大陸料 (OFP00684)-{.不符.} | 訂單:2502DFD012/001 CPL <生產備註> 事項如下 . 除HGI/ HGL 訂單邊緣不噴油. 其餘皆側緣噴油 (RMK00285) | 訂單:2502DFD012/001 CR1 <生產備註> 事項如下 . 每組工輥生產之第一顆鋼捲, 檢查振動輥痕或砂輪痕 (RMK00307) | 訂單:2502DFD012/001 CR2 <生產備註> 事項如下 . 每組工輥生產之第一顆鋼捲, 檢查振動輥痕或砂輪痕 (RMK00307) | 訂單:2502DFD012/001 CG1 <生產備註> 事項如下 . SKP:下工輥RA:0.5-0.8,上工輥RA:0.5-0.8,EL:2.0±0.5%, (RMK00050) . 弓形度≦8MM/300MM 中波高≦2.5MM 邊波高≦3MM 急峻度≦0.6%. (RMK00050) . 刷輥須持續使用,並記得要噴水. (RMK00050) . TENSION LEVELLER:EL%≦0.2%,控制C-ROLL及L-ROLL來調整弓形度. (RMK00050) | 訂單:2502DFD012/001 CG2 <生產備註> 事項如下 . SKP:下工輥RA:0.5-0.8,上工輥RA:0.5-0.8,EL:2.0±0.5%, (RMK00050) . 弓形度≦8MM/300MM 中波高≦2.5MM 邊波高≦3MM 急峻度≦0.6%. (RMK00050) . 刷輥須持續使用,並記得要噴水. (RMK00050) . TENSION LEVELLER:EL%≦0.2%,控制C-ROLL及L-ROLL來調整弓形度. (RMK00050) | 訂單:2502DFD012/001 CC1 <生產備註> 事項如下 . 塗裝請使用無毒專用設備(回流管.PUMP........). (RMK00050) . 注意前處理相關設備,清潔與更換以防污染. (RMK00050) . 品檢剪切例行A4保留試片剩餘部份請暫留並貼標籤給LAB測試發泡. (RMK00050) . ★品檢注意！JIS&CNS 訂單必須每滿50噸一定要再做一次TEST (RMK00259) . 【品檢】水痕允許距板邊40mm內 (RMK00348) . 【品檢】每個母鋼最後分切的尾板需量測板形,NG送RCL切除(鍍鋅內圈捲軸效應產生的邊波) (RMK00348) . 【品檢】背面漆更換時須測試發泡試驗 *色碼(含正、背面)更換時需要測試RoHS (RMK00348) . 【品檢】A4保留試片裁切後請留下並貼標籤給LAB進行發泡測試 (RMK00348) . 因進位問題 BYF71 9u 手動計算 170.1基本檔設定170，批次檔電腦自動進位為175。于此聲明生產與相關檢測 塗佈量以170 為標準 (RMK00466) . 【捲取】注意！本單為直立式包裝。禁用STAGGER捲取送包裝！送RCL重處理例外。 (RMK00512) . 【抽氣量】白色系在CC1生產時,FINISH抽氣量請設定250,如生產中發生色差b值異常升高,請股長再加大抽氣量因應 (RMK00560) | 訂單:2502DFD012/001 CC2 <生產備註> 事項如下 . 塗裝請使用無毒專用設備(回流管.PUMP........). (RMK00050) . 注意前處理相關設備,清潔與更換以防污染. (RMK00050) . 品檢剪切例行A4保留試片剩餘部份請暫留並貼標籤給LAB測試發泡. (RMK00050) . 20120627晨會決議 CC2生產 PPGI 時請使用表調 (RMK00191) . ★品檢注意！JIS&CNS 訂單必須每滿50噸一定要再做一次TEST (RMK00259) . 【品檢】水痕允許距板邊40mm內 (RMK00348) . 【品檢】每個母鋼最後分切的尾板需量測板形,NG送RCL切除(鍍鋅內圈捲軸效應產生的邊波) (RMK00348) . 【品檢】背面漆更換時須測試發泡試驗 *色碼(含正、背面)更換時需要測試RoHS (RMK00348) . 【品檢】A4保留試片裁切後請留下並貼標籤給LAB進行發泡測試 (RMK00348) . 因進位問題 BYF71 9u 手動計算 170.1基本檔設定170，批次檔電腦自動進位為175。于此聲明生產與相關檢測 塗佈量以170 為標準 (RMK00466) . 【捲取】注意！本單為直立式包裝。禁用STAGGER捲取送包裝！送RCL重處理例外。 (RMK00512) . 【抽氣量】白色系在CC1生產時,FINISH抽氣量請設定250,如生產中發生色差b值異常升高,請股長再加大抽氣量因應 (RMK00560) | 訂單:2502DFD012/001 RCL <生產備註> 事項如下 . 【捲取】注意！本單為直立式包裝。禁用STAGGER捲取送包裝！送RCL重處理例外。 (RMK00512) | 訂單:2502DFD012/001 CCPK 無 <生產備註> 事項 | 訂單:2502DFD012/001 CGQC <品檢備註> 事項如下 . 弓形度≦8MM/300MM 中波高≦2.5MM 邊波高≦3MM 急峻度≦0.6%. (RMK00050) | 訂單:2502DFD012/001 CCQC <品檢備註> 事項如下 . 品檢剪切例行A4保留試片剩餘部份請暫留並貼標籤給LAB測試發泡. (RMK00050) . ★品檢注意！JIS&CNS 訂單必須每滿50噸一定要再做一次TEST (RMK00259) . 【品檢】水痕允許距板邊40mm內 (RMK00348) . 【品檢】每個母鋼最後分切的尾板需量測板形,NG送RCL切除(鍍鋅內圈捲軸效應產生的邊波) (RMK00348) . 【品檢】背面漆更換時須測試發泡試驗 *色碼(含正、背面)更換時需要測試RoHS (RMK00348) . 【品檢】A4保留試片裁切後請留下並貼標籤給LAB進行發泡測試 (RMK00348) . 因進位問題 BYF71 9u 手動計算 170.1基本檔設定170，批次檔電腦自動進位為175。于此聲明生產與相關檢測 塗佈量以170 為標準 (RMK00466) . 【捲取】注意！本單為直立式包裝。禁用STAGGER捲取送包裝！送RCL重處理例外。 (RMK00512) | 訂單:2502DFD012/001 TOL 無 <生產備註> 事項 |  | 訂單 2502DFD012/001 修改記錄如下: 20250122 08:35:43 (93025) 退火碼: >> S1, 用途碼: >> CIC001, 背面標示: >> S000, 訂單背面顏色(五碼): >> BYF71, 背面漆膜厚: >> NOM, 背面漆塗漆型式幾塗幾烤: >> 1, 鉻酸鹽: >> Z, 訂單厚度: >> 0.326, 訂單重: >> 15, 重量容許率(下限): >> 10, 重量容許率(上限): >> 10, 訂單寬度: >> 800, 鍍製方式: >> BC, 鋼捲內徑: >> 508, 鋼捲下限重: >> 3, 鋼捲上限重: >> 5, 壓花條件碼: >> -, 表面花紋: >> Z, GL鋅花要求下限: >> 0, GL鋅花要求上限: >> 0, 綠色識別碼: >> R2, 印刷輥號: >> -, 產品代碼: >> PPGI, 皮膜碼: >> -, 單位別: >> M, 油品種類: >> Z, 塗油量: >> Z, 包裝代碼: >> D7 , 保護膜碼: >> -, 客戶試片取樣型式: >> -, 調質碼: >> S, 套筒碼: >> E , 規格: >> CGCC-10, 製造標準: >> CNS, 表面處理劑種類: >> Z, 表面處理劑塗佈量: >> Z, 伸長率測試: >> N, 硬度測試碼: >> N, 抗拉強度測試: >> N, 降伏強度測試: >> N, 厚度變異: >> -2.4, 訂單正面顏色(五碼): >> AWF45, 正面漆膜厚: >> 25, 正面漆塗漆型式幾塗幾烤: >> 2, 修邊碼: >> Y, 重量碼: >> AW, 鋼捲捲向: >> O, 鍍層碼: >> Z08, | H:厚度偏薄
PPGI | 2502DFD012/002 |  | 1. 部分大陸料含B元素超過CNS規範管制，故請原料CNS規範之訂單不要配大陸料 (OFP00684)-{.不符.} | 1. 訂單若有厚度變異，冷軋厚度公差比照烤漆計算公式 , 但最小為 1/2 公差做設定 (OFP00254)-{.不符.} 2. "偏薄要求訂單" 鍍後厚度減 鍍後厚度下限需大於 0.02 MM,以免發生厚度不足狀況 (OFP00369)-{.不符.} 3. 【提醒】！本單為直立式包裝，嚴禁鍍鋅或烤漆後以STAGGER捲取 (OFP00451)-{.不符.} 4. 部分大陸料含B元素超過CNS規範管制，故請原料CNS規範之訂單不要配大陸料 (OFP00684)-{.不符.} | 訂單:2502DFD012/002 CPL <生產備註> 事項如下 . 除HGI/ HGL 訂單邊緣不噴油. 其餘皆側緣噴油 (RMK00285) | 訂單:2502DFD012/002 CR1 <生產備註> 事項如下 . 每組工輥生產之第一顆鋼捲, 檢查振動輥痕或砂輪痕 (RMK00307) | 訂單:2502DFD012/002 CR2 <生產備註> 事項如下 . 每組工輥生產之第一顆鋼捲, 檢查振動輥痕或砂輪痕 (RMK00307) | 訂單:2502DFD012/002 CG1 <生產備註> 事項如下 . SKP:下工輥RA:0.5-0.8,上工輥RA:0.5-0.8,EL:2.0±0.5%, (RMK00050) . 弓形度≦8MM/300MM 中波高≦2.5MM 邊波高≦3MM 急峻度≦0.6%. (RMK00050) . 刷輥須持續使用,並記得要噴水. (RMK00050) . TENSION LEVELLER:EL%≦0.2%,控制C-ROLL及L-ROLL來調整弓形度. (RMK00050) | 訂單:2502DFD012/002 CG2 <生產備註> 事項如下 . SKP:下工輥RA:0.5-0.8,上工輥RA:0.5-0.8,EL:2.0±0.5%, (RMK00050) . 弓形度≦8MM/300MM 中波高≦2.5MM 邊波高≦3MM 急峻度≦0.6%. (RMK00050) . 刷輥須持續使用,並記得要噴水. (RMK00050) . TENSION LEVELLER:EL%≦0.2%,控制C-ROLL及L-ROLL來調整弓形度. (RMK00050) | 訂單:2502DFD012/002 CC1 <生產備註> 事項如下 . 塗裝請使用無毒專用設備(回流管.PUMP........). (RMK00050) . 注意前處理相關設備,清潔與更換以防污染. (RMK00050) . 品檢剪切例行A4保留試片剩餘部份請暫留並貼標籤給LAB測試發泡. (RMK00050) . ★品檢注意！JIS&CNS 訂單必須每滿50噸一定要再做一次TEST (RMK00259) . 【品檢】水痕允許距板邊40mm內 (RMK00348) . 【品檢】每個母鋼最後分切的尾板需量測板形,NG送RCL切除(鍍鋅內圈捲軸效應產生的邊波) (RMK00348) . 【品檢】背面漆更換時須測試發泡試驗 *色碼(含正、背面)更換時需要測試RoHS (RMK00348) . 【品檢】A4保留試片裁切後請留下並貼標籤給LAB進行發泡測試 (RMK00348) . 因進位問題 BYF71 9u 手動計算 170.1基本檔設定170，批次檔電腦自動進位為175。于此聲明生產與相關檢測 塗佈量以170 為標準 (RMK00466) . 【捲取】注意！本單為直立式包裝。禁用STAGGER捲取送包裝！送RCL重處理例外。 (RMK00512) | 訂單:2502DFD012/002 CC2 <生產備註> 事項如下 . 塗裝請使用無毒專用設備(回流管.PUMP........). (RMK00050) . 注意前處理相關設備,清潔與更換以防污染. (RMK00050) . 品檢剪切例行A4保留試片剩餘部份請暫留並貼標籤給LAB測試發泡. (RMK00050) . 20120627晨會決議 CC2生產 PPGI 時請使用表調 (RMK00191) . ★品檢注意！JIS&CNS 訂單必須每滿50噸一定要再做一次TEST (RMK00259) . 【品檢】水痕允許距板邊40mm內 (RMK00348) . 【品檢】每個母鋼最後分切的尾板需量測板形,NG送RCL切除(鍍鋅內圈捲軸效應產生的邊波) (RMK00348) . 【品檢】背面漆更換時須測試發泡試驗 *色碼(含正、背面)更換時需要測試RoHS (RMK00348) . 【品檢】A4保留試片裁切後請留下並貼標籤給LAB進行發泡測試 (RMK00348) . 因進位問題 BYF71 9u 手動計算 170.1基本檔設定170，批次檔電腦自動進位為175。于此聲明生產與相關檢測 塗佈量以170 為標準 (RMK00466) . 【捲取】注意！本單為直立式包裝。禁用STAGGER捲取送包裝！送RCL重處理例外。 (RMK00512) | 訂單:2502DFD012/002 RCL <生產備註> 事項如下 . 【捲取】注意！本單為直立式包裝。禁用STAGGER捲取送包裝！送RCL重處理例外。 (RMK00512) | 訂單:2502DFD012/002 CCPK 無 <生產備註> 事項 | 訂單:2502DFD012/002 CGQC <品檢備註> 事項如下 . 弓形度≦8MM/300MM 中波高≦2.5MM 邊波高≦3MM 急峻度≦0.6%. (RMK00050) | 訂單:2502DFD012/002 CCQC <品檢備註> 事項如下 . 品檢剪切例行A4保留試片剩餘部份請暫留並貼標籤給LAB測試發泡. (RMK00050) . ★品檢注意！JIS&CNS 訂單必須每滿50噸一定要再做一次TEST (RMK00259) . 【品檢】水痕允許距板邊40mm內 (RMK00348) . 【品檢】每個母鋼最後分切的尾板需量測板形,NG送RCL切除(鍍鋅內圈捲軸效應產生的邊波) (RMK00348) . 【品檢】背面漆更換時須測試發泡試驗 *色碼(含正、背面)更換時需要測試RoHS (RMK00348) . 【品檢】A4保留試片裁切後請留下並貼標籤給LAB進行發泡測試 (RMK00348) . 因進位問題 BYF71 9u 手動計算 170.1基本檔設定170，批次檔電腦自動進位為175。于此聲明生產與相關檢測 塗佈量以170 為標準 (RMK00466) . 【捲取】注意！本單為直立式包裝。禁用STAGGER捲取送包裝！送RCL重處理例外。 (RMK00512) | 訂單:2502DFD012/002 TOL 無 <生產備註> 事項 |  | 訂單 2502DFD012/002 修改記錄如下: 20250122 08:36:29 (93025) 退火碼: >> S1, 用途碼: >> CIC001, 背面標示: >> S000, 訂單背面顏色(五碼): >> BYF71, 背面漆膜厚: >> NOM, 背面漆塗漆型式幾塗幾烤: >> 1, 鉻酸鹽: >> Z, 訂單厚度: >> 0.326, 訂單重: >> 15, 重量容許率(下限): >> 10, 重量容許率(上限): >> 10, 訂單寬度: >> 800, 鍍製方式: >> BC, 鋼捲內徑: >> 508, 鋼捲下限重: >> 3, 鋼捲上限重: >> 5, 壓花條件碼: >> -, 表面花紋: >> Z, GL鋅花要求下限: >> 0, GL鋅花要求上限: >> 0, 綠色識別碼: >> R2, 印刷輥號: >> -, 產品代碼: >> PPGI, 皮膜碼: >> -, 單位別: >> M, 油品種類: >> Z, 塗油量: >> Z, 包裝代碼: >> D7 , 保護膜碼: >> -, 客戶試片取樣型式: >> -, 調質碼: >> S, 套筒碼: >> E , 規格: >> CGCC-10, 製造標準: >> CNS, 表面處理劑種類: >> Z, 表面處理劑塗佈量: >> Z, 伸長率測試: >> N, 硬度測試碼: >> N, 抗拉強度測試: >> N, 降伏強度測試: >> N, 厚度變異: >> -2.4, 訂單正面顏色(五碼): >> ABF54, 正面漆膜厚: >> 25, 正面漆塗漆型式幾塗幾烤: >> 2, 修邊碼: >> Y, 重量碼: >> AW, 鋼捲捲向: >> O, 鍍層碼: >> Z08, | H:厚度偏薄
PPGI | 2502DFD012/003 |  | 1. 部分大陸料含B元素超過CNS規範管制，故請原料CNS規範之訂單不要配大陸料 (OFP00684)-{.不符.} | 1. 訂單若有厚度變異，冷軋厚度公差比照烤漆計算公式 , 但最小為 1/2 公差做設定 (OFP00254)-{.不符.} 2. "偏薄要求訂單" 鍍後厚度減 鍍後厚度下限需大於 0.02 MM,以免發生厚度不足狀況 (OFP00369)-{.不符.} 3. 【提醒】！本單為直立式包裝，嚴禁鍍鋅或烤漆後以STAGGER捲取 (OFP00451)-{.不符.} 4. 部分大陸料含B元素超過CNS規範管制，故請原料CNS規範之訂單不要配大陸料 (OFP00684)-{.不符.} | 訂單:2502DFD012/003 CPL <生產備註> 事項如下 . 除HGI/ HGL 訂單邊緣不噴油. 其餘皆側緣噴油 (RMK00285) | 訂單:2502DFD012/003 CR1 <生產備註> 事項如下 . 每組工輥生產之第一顆鋼捲, 檢查振動輥痕或砂輪痕 (RMK00307) | 訂單:2502DFD012/003 CR2 <生產備註> 事項如下 . 每組工輥生產之第一顆鋼捲, 檢查振動輥痕或砂輪痕 (RMK00307) | 訂單:2502DFD012/003 CG1 <生產備註> 事項如下 . SKP:下工輥RA:0.5-0.8,上工輥RA:0.5-0.8,EL:2.0±0.5%, (RMK00050) . 弓形度≦8MM/300MM 中波高≦2.5MM 邊波高≦3MM 急峻度≦0.6%. (RMK00050) . 刷輥須持續使用,並記得要噴水. (RMK00050) . TENSION LEVELLER:EL%≦0.2%,控制C-ROLL及L-ROLL來調整弓形度. (RMK00050) | 訂單:2502DFD012/003 CG2 <生產備註> 事項如下 . SKP:下工輥RA:0.5-0.8,上工輥RA:0.5-0.8,EL:2.0±0.5%, (RMK00050) . 弓形度≦8MM/300MM 中波高≦2.5MM 邊波高≦3MM 急峻度≦0.6%. (RMK00050) . 刷輥須持續使用,並記得要噴水. (RMK00050) . TENSION LEVELLER:EL%≦0.2%,控制C-ROLL及L-ROLL來調整弓形度. (RMK00050) | 訂單:2502DFD012/003 CC1 <生產備註> 事項如下 . 塗裝請使用無毒專用設備(回流管.PUMP........). (RMK00050) . 注意前處理相關設備,清潔與更換以防污染. (RMK00050) . 品檢剪切例行A4保留試片剩餘部份請暫留並貼標籤給LAB測試發泡. (RMK00050) . ★品檢注意！JIS&CNS 訂單必須每滿50噸一定要再做一次TEST (RMK00259) . ★注意！AYF632,ABF522,ABF532 自2015/05/13起,為改善色差原液黏度降至80秒。 (RMK00321) . 塗裝室調整黏度時請注意原液黏度80" (RMK00321) . 【品檢】水痕允許距板邊40mm內 (RMK00348) . 【品檢】每個母鋼最後分切的尾板需量測板形,NG送RCL切除(鍍鋅內圈捲軸效應產生的邊波) (RMK00348) . 【品檢】背面漆更換時須測試發泡試驗 *色碼(含正、背面)更換時需要測試RoHS (RMK00348) . 【品檢】A4保留試片裁切後請留下並貼標籤給LAB進行發泡測試 (RMK00348) . 因進位問題 BYF71 9u 手動計算 170.1基本檔設定170，批次檔電腦自動進位為175。于此聲明生產與相關檢測 塗佈量以170 為標準 (RMK00466) . 【捲取】注意！本單為直立式包裝。禁用STAGGER捲取送包裝！送RCL重處理例外。 (RMK00512) | 訂單:2502DFD012/003 CC2 <生產備註> 事項如下 . 塗裝請使用無毒專用設備(回流管.PUMP........). (RMK00050) . 注意前處理相關設備,清潔與更換以防污染. (RMK00050) . 品檢剪切例行A4保留試片剩餘部份請暫留並貼標籤給LAB測試發泡. (RMK00050) . 20120627晨會決議 CC2生產 PPGI 時請使用表調 (RMK00191) . ★品檢注意！JIS&CNS 訂單必須每滿50噸一定要再做一次TEST (RMK00259) . ★注意！AYF632,ABF522,ABF532 自2015/05/13起,為改善色差原液黏度降至80秒。 (RMK00321) . 塗裝室調整黏度時請注意原液黏度80" (RMK00321) . 【品檢】水痕允許距板邊40mm內 (RMK00348) . 【品檢】每個母鋼最後分切的尾板需量測板形,NG送RCL切除(鍍鋅內圈捲軸效應產生的邊波) (RMK00348) . 【品檢】背面漆更換時須測試發泡試驗 *色碼(含正、背面)更換時需要測試RoHS (RMK00348) . 【品檢】A4保留試片裁切後請留下並貼標籤給LAB進行發泡測試 (RMK00348) . 因進位問題 BYF71 9u 手動計算 170.1基本檔設定170，批次檔電腦自動進位為175。于此聲明生產與相關檢測 塗佈量以170 為標準 (RMK00466) . 【捲取】注意！本單為直立式包裝。禁用STAGGER捲取送包裝！送RCL重處理例外。 (RMK00512) | 訂單:2502DFD012/003 RCL <生產備註> 事項如下 . 【捲取】注意！本單為直立式包裝。禁用STAGGER捲取送包裝！送RCL重處理例外。 (RMK00512) | 訂單:2502DFD012/003 CCPK 無 <生產備註> 事項 | 訂單:2502DFD012/003 CGQC <品檢備註> 事項如下 . 弓形度≦8MM/300MM 中波高≦2.5MM 邊波高≦3MM 急峻度≦0.6%. (RMK00050) | 訂單:2502DFD012/003 CCQC <品檢備註> 事項如下 . 品檢剪切例行A4保留試片剩餘部份請暫留並貼標籤給LAB測試發泡. (RMK00050) . ★品檢注意！JIS&CNS 訂單必須每滿50噸一定要再做一次TEST (RMK00259) . 【品檢】水痕允許距板邊40mm內 (RMK00348) . 【品檢】每個母鋼最後分切的尾板需量測板形,NG送RCL切除(鍍鋅內圈捲軸效應產生的邊波) (RMK00348) . 【品檢】背面漆更換時須測試發泡試驗 *色碼(含正、背面)更換時需要測試RoHS (RMK00348) . 【品檢】A4保留試片裁切後請留下並貼標籤給LAB進行發泡測試 (RMK00348) . 因進位問題 BYF71 9u 手動計算 170.1基本檔設定170，批次檔電腦自動進位為175。于此聲明生產與相關檢測 塗佈量以170 為標準 (RMK00466) . 【捲取】注意！本單為直立式包裝。禁用STAGGER捲取送包裝！送RCL重處理例外。 (RMK00512) | 訂單:2502DFD012/003 TOL 無 <生產備註> 事項 |  | 訂單 2502DFD012/003 修改記錄如下: 20250122 08:37:06 (93025) 退火碼: >> S1, 用途碼: >> CIC001, 背面標示: >> S000, 訂單背面顏色(五碼): >> BYF71, 背面漆膜厚: >> NOM, 背面漆塗漆型式幾塗幾烤: >> 1, 鉻酸鹽: >> Z, 訂單厚度: >> 0.326, 訂單重: >> 15, 重量容許率(下限): >> 10, 重量容許率(上限): >> 10, 訂單寬度: >> 720, 鍍製方式: >> BC, 鋼捲內徑: >> 508, 鋼捲下限重: >> 3, 鋼捲上限重: >> 5, 壓花條件碼: >> -, 表面花紋: >> Z, GL鋅花要求下限: >> 0, GL鋅花要求上限: >> 0, 綠色識別碼: >> R2, 印刷輥號: >> -, 產品代碼: >> PPGI, 皮膜碼: >> -, 單位別: >> M, 油品種類: >> Z, 塗油量: >> Z, 包裝代碼: >> D7 , 保護膜碼: >> -, 客戶試片取樣型式: >> -, 調質碼: >> S, 套筒碼: >> E , 規格: >> CGCC-10, 製造標準: >> CNS, 表面處理劑種類: >> Z, 表面處理劑塗佈量: >> Z, 伸長率測試: >> N, 硬度測試碼: >> N, 抗拉強度測試: >> N, 降伏強度測試: >> N, 厚度變異: >> -2.4, 訂單正面顏色(五碼): >> AYF63, 正面漆膜厚: >> 25, 正面漆塗漆型式幾塗幾烤: >> 2, 修邊碼: >> Y, 重量碼: >> AW, 鋼捲捲向: >> O, 鍍層碼: >> Z08, | H:厚度偏薄
PPGI | 2502DFD012/004 |  | 1. 部分大陸料含B元素超過CNS規範管制，故請原料CNS規範之訂單不要配大陸料 (OFP00684)-{.不符.} | 1. 訂單若有厚度變異，冷軋厚度公差比照烤漆計算公式 , 但最小為 1/2 公差做設定 (OFP00254)-{.不符.} 2. "偏薄要求訂單" 鍍後厚度減 鍍後厚度下限需大於 0.02 MM,以免發生厚度不足狀況 (OFP00369)-{.不符.} 3. 【提醒】！本單為直立式包裝，嚴禁鍍鋅或烤漆後以STAGGER捲取 (OFP00451)-{.不符.} 4. 部分大陸料含B元素超過CNS規範管制，故請原料CNS規範之訂單不要配大陸料 (OFP00684)-{.不符.} | 訂單:2502DFD012/004 CPL <生產備註> 事項如下 . 除HGI/ HGL 訂單邊緣不噴油. 其餘皆側緣噴油 (RMK00285) | 訂單:2502DFD012/004 CR1 <生產備註> 事項如下 . 每組工輥生產之第一顆鋼捲, 檢查振動輥痕或砂輪痕 (RMK00307) | 訂單:2502DFD012/004 CR2 <生產備註> 事項如下 . 每組工輥生產之第一顆鋼捲, 檢查振動輥痕或砂輪痕 (RMK00307) | 訂單:2502DFD012/004 CG1 <生產備註> 事項如下 . SKP:下工輥RA:0.5-0.8,上工輥RA:0.5-0.8,EL:2.0±0.5%, (RMK00050) . 弓形度≦8MM/300MM 中波高≦2.5MM 邊波高≦3MM 急峻度≦0.6%. (RMK00050) . 刷輥須持續使用,並記得要噴水. (RMK00050) . TENSION LEVELLER:EL%≦0.2%,控制C-ROLL及L-ROLL來調整弓形度. (RMK00050) | 訂單:2502DFD012/004 CG2 <生產備註> 事項如下 . SKP:下工輥RA:0.5-0.8,上工輥RA:0.5-0.8,EL:2.0±0.5%, (RMK00050) . 弓形度≦8MM/300MM 中波高≦2.5MM 邊波高≦3MM 急峻度≦0.6%. (RMK00050) . 刷輥須持續使用,並記得要噴水. (RMK00050) . TENSION LEVELLER:EL%≦0.2%,控制C-ROLL及L-ROLL來調整弓形度. (RMK00050) | 訂單:2502DFD012/004 CC1 <生產備註> 事項如下 . 塗裝請使用無毒專用設備(回流管.PUMP........). (RMK00050) . 注意前處理相關設備,清潔與更換以防污染. (RMK00050) . 品檢剪切例行A4保留試片剩餘部份請暫留並貼標籤給LAB測試發泡. (RMK00050) . ★品檢注意！JIS&CNS 訂單必須每滿50噸一定要再做一次TEST (RMK00259) . ★注意！AYF632,ABF522,ABF532 自2015/05/13起,為改善色差原液黏度降至80秒。 (RMK00321) . 塗裝室調整黏度時請注意原液黏度80" (RMK00321) . 【品檢】水痕允許距板邊40mm內 (RMK00348) . 【品檢】每個母鋼最後分切的尾板需量測板形,NG送RCL切除(鍍鋅內圈捲軸效應產生的邊波) (RMK00348) . 【品檢】背面漆更換時須測試發泡試驗 *色碼(含正、背面)更換時需要測試RoHS (RMK00348) . 【品檢】A4保留試片裁切後請留下並貼標籤給LAB進行發泡測試 (RMK00348) . 因進位問題 BYF71 9u 手動計算 170.1基本檔設定170，批次檔電腦自動進位為175。于此聲明生產與相關檢測 塗佈量以170 為標準 (RMK00466) . 【捲取】注意！本單為直立式包裝。禁用STAGGER捲取送包裝！送RCL重處理例外。 (RMK00512) | 訂單:2502DFD012/004 CC2 <生產備註> 事項如下 . 塗裝請使用無毒專用設備(回流管.PUMP........). (RMK00050) . 注意前處理相關設備,清潔與更換以防污染. (RMK00050) . 品檢剪切例行A4保留試片剩餘部份請暫留並貼標籤給LAB測試發泡. (RMK00050) . 20120627晨會決議 CC2生產 PPGI 時請使用表調 (RMK00191) . ★品檢注意！JIS&CNS 訂單必須每滿50噸一定要再做一次TEST (RMK00259) . ★注意！AYF632,ABF522,ABF532 自2015/05/13起,為改善色差原液黏度降至80秒。 (RMK00321) . 塗裝室調整黏度時請注意原液黏度80" (RMK00321) . 【品檢】水痕允許距板邊40mm內 (RMK00348) . 【品檢】每個母鋼最後分切的尾板需量測板形,NG送RCL切除(鍍鋅內圈捲軸效應產生的邊波) (RMK00348) . 【品檢】背面漆更換時須測試發泡試驗 *色碼(含正、背面)更換時需要測試RoHS (RMK00348) . 【品檢】A4保留試片裁切後請留下並貼標籤給LAB進行發泡測試 (RMK00348) . 因進位問題 BYF71 9u 手動計算 170.1基本檔設定170，批次檔電腦自動進位為175。于此聲明生產與相關檢測 塗佈量以170 為標準 (RMK00466) . 【捲取】注意！本單為直立式包裝。禁用STAGGER捲取送包裝！送RCL重處理例外。 (RMK00512) | 訂單:2502DFD012/004 RCL <生產備註> 事項如下 . 【捲取】注意！本單為直立式包裝。禁用STAGGER捲取送包裝！送RCL重處理例外。 (RMK00512) | 訂單:2502DFD012/004 CCPK 無 <生產備註> 事項 | 訂單:2502DFD012/004 CGQC <品檢備註> 事項如下 . 弓形度≦8MM/300MM 中波高≦2.5MM 邊波高≦3MM 急峻度≦0.6%. (RMK00050) | 訂單:2502DFD012/004 CCQC <品檢備註> 事項如下 . 品檢剪切例行A4保留試片剩餘部份請暫留並貼標籤給LAB測試發泡. (RMK00050) . ★品檢注意！JIS&CNS 訂單必須每滿50噸一定要再做一次TEST (RMK00259) . 【品檢】水痕允許距板邊40mm內 (RMK00348) . 【品檢】每個母鋼最後分切的尾板需量測板形,NG送RCL切除(鍍鋅內圈捲軸效應產生的邊波) (RMK00348) . 【品檢】背面漆更換時須測試發泡試驗 *色碼(含正、背面)更換時需要測試RoHS (RMK00348) . 【品檢】A4保留試片裁切後請留下並貼標籤給LAB進行發泡測試 (RMK00348) . 因進位問題 BYF71 9u 手動計算 170.1基本檔設定170，批次檔電腦自動進位為175。于此聲明生產與相關檢測 塗佈量以170 為標準 (RMK00466) . 【捲取】注意！本單為直立式包裝。禁用STAGGER捲取送包裝！送RCL重處理例外。 (RMK00512) | 訂單:2502DFD012/004 TOL 無 <生產備註> 事項 |  | 訂單 2502DFD012/004 修改記錄如下: 20250122 08:37:44 (93025) 退火碼: >> S1, 用途碼: >> CIC001, 背面標示: >> S000, 訂單背面顏色(五碼): >> BYF71, 背面漆膜厚: >> NOM, 背面漆塗漆型式幾塗幾烤: >> 1, 鉻酸鹽: >> Z, 訂單厚度: >> 0.326, 訂單重: >> 15, 重量容許率(下限): >> 10, 重量容許率(上限): >> 10, 訂單寬度: >> 800, 鍍製方式: >> BC, 鋼捲內徑: >> 508, 鋼捲下限重: >> 3, 鋼捲上限重: >> 5, 壓花條件碼: >> -, 表面花紋: >> Z, GL鋅花要求下限: >> 0, GL鋅花要求上限: >> 0, 綠色識別碼: >> R2, 印刷輥號: >> -, 產品代碼: >> PPGI, 皮膜碼: >> -, 單位別: >> M, 油品種類: >> Z, 塗油量: >> Z, 包裝代碼: >> D7 , 保護膜碼: >> -, 客戶試片取樣型式: >> -, 調質碼: >> S, 套筒碼: >> E , 規格: >> CGCC-10, 製造標準: >> CNS, 表面處理劑種類: >> Z, 表面處理劑塗佈量: >> Z, 伸長率測試: >> N, 硬度測試碼: >> N, 抗拉強度測試: >> N, 降伏強度測試: >> N, 厚度變異: >> -2.4, 訂單正面顏色(五碼): >> AYF63, 正面漆膜厚: >> 25, 正面漆塗漆型式幾塗幾烤: >> 2, 修邊碼: >> Y, 重量碼: >> AW, 鋼捲捲向: >> O, 鍍層碼: >> Z08, | H:厚度偏薄
PPGI | 2502DFD012/005 |  | 1. 部分大陸料含B元素超過CNS規範管制，故請原料CNS規範之訂單不要配大陸料 (OFP00684)-{.不符.} | 1. 訂單若有厚度變異，冷軋厚度公差比照烤漆計算公式 , 但最小為 1/2 公差做設定 (OFP00254)-{.不符.} 2. "偏薄要求訂單" 鍍後厚度減 鍍後厚度下限需大於 0.02 MM,以免發生厚度不足狀況 (OFP00369)-{.不符.} 3. 【提醒】！本單為直立式包裝，嚴禁鍍鋅或烤漆後以STAGGER捲取 (OFP00451)-{.不符.} 4. 部分大陸料含B元素超過CNS規範管制，故請原料CNS規範之訂單不要配大陸料 (OFP00684)-{.不符.} | 訂單:2502DFD012/005 CPL <生產備註> 事項如下 . 除HGI/ HGL 訂單邊緣不噴油. 其餘皆側緣噴油 (RMK00285) | 訂單:2502DFD012/005 CR1 <生產備註> 事項如下 . 每組工輥生產之第一顆鋼捲, 檢查振動輥痕或砂輪痕 (RMK00307) | 訂單:2502DFD012/005 CR2 <生產備註> 事項如下 . 每組工輥生產之第一顆鋼捲, 檢查振動輥痕或砂輪痕 (RMK00307) | 訂單:2502DFD012/005 CG1 <生產備註> 事項如下 . SKP:下工輥RA:0.5-0.8,上工輥RA:0.5-0.8,EL:2.0±0.5%, (RMK00050) . 弓形度≦8MM/300MM 中波高≦2.5MM 邊波高≦3MM 急峻度≦0.6%. (RMK00050) . 刷輥須持續使用,並記得要噴水. (RMK00050) . TENSION LEVELLER:EL%≦0.2%,控制C-ROLL及L-ROLL來調整弓形度. (RMK00050) | 訂單:2502DFD012/005 CG2 <生產備註> 事項如下 . SKP:下工輥RA:0.5-0.8,上工輥RA:0.5-0.8,EL:2.0±0.5%, (RMK00050) . 弓形度≦8MM/300MM 中波高≦2.5MM 邊波高≦3MM 急峻度≦0.6%. (RMK00050) . 刷輥須持續使用,並記得要噴水. (RMK00050) . TENSION LEVELLER:EL%≦0.2%,控制C-ROLL及L-ROLL來調整弓形度. (RMK00050) | 訂單:2502DFD012/005 CC1 <生產備註> 事項如下 . 塗裝請使用無毒專用設備(回流管.PUMP........). (RMK00050) . 注意前處理相關設備,清潔與更換以防污染. (RMK00050) . 品檢剪切例行A4保留試片剩餘部份請暫留並貼標籤給LAB測試發泡. (RMK00050) . ★品檢注意！JIS&CNS 訂單必須每滿50噸一定要再做一次TEST (RMK00259) . 【品檢】水痕允許距板邊40mm內 (RMK00348) . 【品檢】每個母鋼最後分切的尾板需量測板形,NG送RCL切除(鍍鋅內圈捲軸效應產生的邊波) (RMK00348) . 【品檢】背面漆更換時須測試發泡試驗 *色碼(含正、背面)更換時需要測試RoHS (RMK00348) . 【品檢】A4保留試片裁切後請留下並貼標籤給LAB進行發泡測試 (RMK00348) . 因進位問題 BYF71 9u 手動計算 170.1基本檔設定170，批次檔電腦自動進位為175。于此聲明生產與相關檢測 塗佈量以170 為標準 (RMK00466) . 【捲取】注意！本單為直立式包裝。禁用STAGGER捲取送包裝！送RCL重處理例外。 (RMK00512) | 訂單:2502DFD012/005 CC2 <生產備註> 事項如下 . 塗裝請使用無毒專用設備(回流管.PUMP........). (RMK00050) . 注意前處理相關設備,清潔與更換以防污染. (RMK00050) . 品檢剪切例行A4保留試片剩餘部份請暫留並貼標籤給LAB測試發泡. (RMK00050) . 20120627晨會決議 CC2生產 PPGI 時請使用表調 (RMK00191) . ★品檢注意！JIS&CNS 訂單必須每滿50噸一定要再做一次TEST (RMK00259) . 【品檢】水痕允許距板邊40mm內 (RMK00348) . 【品檢】每個母鋼最後分切的尾板需量測板形,NG送RCL切除(鍍鋅內圈捲軸效應產生的邊波) (RMK00348) . 【品檢】背面漆更換時須測試發泡試驗 *色碼(含正、背面)更換時需要測試RoHS (RMK00348) . 【品檢】A4保留試片裁切後請留下並貼標籤給LAB進行發泡測試 (RMK00348) . 因進位問題 BYF71 9u 手動計算 170.1基本檔設定170，批次檔電腦自動進位為175。于此聲明生產與相關檢測 塗佈量以170 為標準 (RMK00466) . 【捲取】注意！本單為直立式包裝。禁用STAGGER捲取送包裝！送RCL重處理例外。 (RMK00512) | 訂單:2502DFD012/005 RCL <生產備註> 事項如下 . 【捲取】注意！本單為直立式包裝。禁用STAGGER捲取送包裝！送RCL重處理例外。 (RMK00512) | 訂單:2502DFD012/005 CCPK 無 <生產備註> 事項 | 訂單:2502DFD012/005 CGQC <品檢備註> 事項如下 . 弓形度≦8MM/300MM 中波高≦2.5MM 邊波高≦3MM 急峻度≦0.6%. (RMK00050) | 訂單:2502DFD012/005 CCQC <品檢備註> 事項如下 . 品檢剪切例行A4保留試片剩餘部份請暫留並貼標籤給LAB測試發泡. (RMK00050) . ★品檢注意！JIS&CNS 訂單必須每滿50噸一定要再做一次TEST (RMK00259) . 【品檢】水痕允許距板邊40mm內 (RMK00348) . 【品檢】每個母鋼最後分切的尾板需量測板形,NG送RCL切除(鍍鋅內圈捲軸效應產生的邊波) (RMK00348) . 【品檢】背面漆更換時須測試發泡試驗 *色碼(含正、背面)更換時需要測試RoHS (RMK00348) . 【品檢】A4保留試片裁切後請留下並貼標籤給LAB進行發泡測試 (RMK00348) . 因進位問題 BYF71 9u 手動計算 170.1基本檔設定170，批次檔電腦自動進位為175。于此聲明生產與相關檢測 塗佈量以170 為標準 (RMK00466) . 【捲取】注意！本單為直立式包裝。禁用STAGGER捲取送包裝！送RCL重處理例外。 (RMK00512) | 訂單:2502DFD012/005 TOL 無 <生產備註> 事項 |  | 訂單 2502DFD012/005 修改記錄如下: 20250122 08:38:24 (93025) 退火碼: >> S1, 用途碼: >> CIC001, 背面標示: >> S000, 訂單背面顏色(五碼): >> BYF71, 背面漆膜厚: >> NOM, 背面漆塗漆型式幾塗幾烤: >> 1, 鉻酸鹽: >> Z, 訂單厚度: >> 0.326, 訂單重: >> 15, 重量容許率(下限): >> 10, 重量容許率(上限): >> 10, 訂單寬度: >> 800, 鍍製方式: >> BC, 鋼捲內徑: >> 508, 鋼捲下限重: >> 3, 鋼捲上限重: >> 5, 壓花條件碼: >> -, 表面花紋: >> Z, GL鋅花要求下限: >> 0, GL鋅花要求上限: >> 0, 綠色識別碼: >> R2, 印刷輥號: >> -, 產品代碼: >> PPGI, 皮膜碼: >> -, 單位別: >> M, 油品種類: >> Z, 塗油量: >> Z, 包裝代碼: >> D7 , 保護膜碼: >> -, 客戶試片取樣型式: >> -, 調質碼: >> S, 套筒碼: >> E , 規格: >> CGCC-10, 製造標準: >> CNS, 表面處理劑種類: >> Z, 表面處理劑塗佈量: >> Z, 伸長率測試: >> N, 硬度測試碼: >> N, 抗拉強度測試: >> N, 降伏強度測試: >> N, 厚度變異: >> -2.4, 訂單正面顏色(五碼): >> AYF53, 正面漆膜厚: >> 25, 正面漆塗漆型式幾塗幾烤: >> 2, 修邊碼: >> Y, 重量碼: >> AW, 鋼捲捲向: >> O, 鍍層碼: >> Z08, | H:厚度偏薄
PPGI | 2502DFD013/001 |  | 1. 部分大陸料含B元素超過CNS規範管制，故請原料CNS規範之訂單不要配大陸料 (OFP00684)-{.不符.} | 1. 訂單若有厚度變異，冷軋厚度公差比照烤漆計算公式 , 但最小為 1/2 公差做設定 (OFP00254)-{.不符.} 2. "偏薄要求訂單" 鍍後厚度減 鍍後厚度下限需大於 0.02 MM,以免發生厚度不足狀況 (OFP00369)-{.不符.} 3. 【提醒】！本單為直立式包裝，嚴禁鍍鋅或烤漆後以STAGGER捲取 (OFP00451)-{.不符.} 4. 部分大陸料含B元素超過CNS規範管制，故請原料CNS規範之訂單不要配大陸料 (OFP00684)-{.不符.} | 訂單:2502DFD013/001 CPL <生產備註> 事項如下 . 1.★A.1.訂單寬度770 mm HR標準範圍780~800 mm， 15t。預計庫存2.0*805代用 (RMK-E_CHIN) . 除HGI/ HGL 訂單邊緣不噴油. 其餘皆側緣噴油 (RMK00285) | 訂單:2502DFD013/001 CR1 <生產備註> 事項如下 . 1.★A.1.訂單寬度770 mm HR標準範圍780~800 mm， 15t。預計庫存2.0*805代用 (RMK-E_CHIN) . 每組工輥生產之第一顆鋼捲, 檢查振動輥痕或砂輪痕 (RMK00307) | 訂單:2502DFD013/001 CR2 <生產備註> 事項如下 . 1.★A.1.訂單寬度770 mm HR標準範圍780~800 mm， 15t。預計庫存2.0*805代用 (RMK-E_CHIN) . 每組工輥生產之第一顆鋼捲, 檢查振動輥痕或砂輪痕 (RMK00307) | 訂單:2502DFD013/001 CG1 <生產備註> 事項如下 . 1.★A.1.訂單寬度770 mm HR標準範圍780~800 mm， 15t。預計庫存2.0*805代用 (RMK-E_CHIN) . SKP:下工輥RA:0.5-0.8,上工輥RA:0.5-0.8,EL:2.0±0.5%, (RMK00050) . 弓形度≦8MM/300MM 中波高≦2.5MM 邊波高≦3MM 急峻度≦0.6%. (RMK00050) . 刷輥須持續使用,並記得要噴水. (RMK00050) . TENSION LEVELLER:EL%≦0.2%,控制C-ROLL及L-ROLL來調整弓形度. (RMK00050) | 訂單:2502DFD013/001 CG2 <生產備註> 事項如下 . 1.★A.1.訂單寬度770 mm HR標準範圍780~800 mm， 15t。預計庫存2.0*805代用 (RMK-E_CHIN) . SKP:下工輥RA:0.5-0.8,上工輥RA:0.5-0.8,EL:2.0±0.5%, (RMK00050) . 弓形度≦8MM/300MM 中波高≦2.5MM 邊波高≦3MM 急峻度≦0.6%. (RMK00050) . 刷輥須持續使用,並記得要噴水. (RMK00050) . TENSION LEVELLER:EL%≦0.2%,控制C-ROLL及L-ROLL來調整弓形度. (RMK00050) | 訂單:2502DFD013/001 CC1 <生產備註> 事項如下 . 3.★A.3.此為超修鋼捲，請烤漆品檢加強注意邊緣鼓起之確認，每顆母鋼第一分切請計畫性暫留，原因為鼓起確認 (RMK-E_CHIN) . 2.★A.2.烤漆出口分切限重請盡量朝下限生產，並請注意有無鼓起現象 (RMK-E_CHIN) . 1.★A.1.訂單寬度770 mm HR標準範圍780~800 mm， 15t。預計庫存2.0*805代用 (RMK-E_CHIN) . 塗裝請使用無毒專用設備(回流管.PUMP........). (RMK00050) . 注意前處理相關設備,清潔與更換以防污染. (RMK00050) . 品檢剪切例行A4保留試片剩餘部份請暫留並貼標籤給LAB測試發泡. (RMK00050) . ★品檢注意！JIS&CNS 訂單必須每滿50噸一定要再做一次TEST (RMK00259) . ★注意！AYF632,ABF522,ABF532 自2015/05/13起,為改善色差原液黏度降至80秒。 (RMK00321) . 塗裝室調整黏度時請注意原液黏度80" (RMK00321) . 【品檢】水痕允許距板邊40mm內 (RMK00348) . 【品檢】每個母鋼最後分切的尾板需量測板形,NG送RCL切除(鍍鋅內圈捲軸效應產生的邊波) (RMK00348) . 【品檢】背面漆更換時須測試發泡試驗 *色碼(含正、背面)更換時需要測試RoHS (RMK00348) . 【品檢】A4保留試片裁切後請留下並貼標籤給LAB進行發泡測試 (RMK00348) . 【捲取】注意！本單為直立式包裝。禁用STAGGER捲取送包裝！送RCL重處理例外。 (RMK00512) | 訂單:2502DFD013/001 CC2 <生產備註> 事項如下 . 3.★A.3.此為超修鋼捲，請烤漆品檢加強注意邊緣鼓起之確認，每顆母鋼第一分切請計畫性暫留，原因為鼓起確認 (RMK-E_CHIN) . 2.★A.2.烤漆出口分切限重請盡量朝下限生產，並請注意有無鼓起現象 (RMK-E_CHIN) . 1.★A.1.訂單寬度770 mm HR標準範圍780~800 mm， 15t。預計庫存2.0*805代用 (RMK-E_CHIN) . 塗裝請使用無毒專用設備(回流管.PUMP........). (RMK00050) . 注意前處理相關設備,清潔與更換以防污染. (RMK00050) . 品檢剪切例行A4保留試片剩餘部份請暫留並貼標籤給LAB測試發泡. (RMK00050) . 20120627晨會決議 CC2生產 PPGI 時請使用表調 (RMK00191) . ★品檢注意！JIS&CNS 訂單必須每滿50噸一定要再做一次TEST (RMK00259) . ★注意！AYF632,ABF522,ABF532 自2015/05/13起,為改善色差原液黏度降至80秒。 (RMK00321) . 塗裝室調整黏度時請注意原液黏度80" (RMK00321) . 【品檢】水痕允許距板邊40mm內 (RMK00348) . 【品檢】每個母鋼最後分切的尾板需量測板形,NG送RCL切除(鍍鋅內圈捲軸效應產生的邊波) (RMK00348) . 【品檢】背面漆更換時須測試發泡試驗 *色碼(含正、背面)更換時需要測試RoHS (RMK00348) . 【品檢】A4保留試片裁切後請留下並貼標籤給LAB進行發泡測試 (RMK00348) . 【捲取】注意！本單為直立式包裝。禁用STAGGER捲取送包裝！送RCL重處理例外。 (RMK00512) | 訂單:2502DFD013/001 RCL <生產備註> 事項如下 . 3.★A.3.此為超修鋼捲，請烤漆品檢加強注意邊緣鼓起之確認，每顆母鋼第一分切請計畫性暫留，原因為鼓起確認 (RMK-E_CHIN) . 2.★A.2.烤漆出口分切限重請盡量朝下限生產，並請注意有無鼓起現象 (RMK-E_CHIN) . 【捲取】注意！本單為直立式包裝。禁用STAGGER捲取送包裝！送RCL重處理例外。 (RMK00512) | 訂單:2502DFD013/001 CCPK 無 <生產備註> 事項 | 訂單:2502DFD013/001 CGQC <品檢備註> 事項如下 . 1.★A.1.訂單寬度770 mm HR標準範圍780~800 mm， 15t。預計庫存2.0*805代用 (RMK-E_CHIN) . 弓形度≦8MM/300MM 中波高≦2.5MM 邊波高≦3MM 急峻度≦0.6%. (RMK00050) | 訂單:2502DFD013/001 CCQC <品檢備註> 事項如下 . 3.★A.3.此為超修鋼捲，請烤漆品檢加強注意邊緣鼓起之確認，每顆母鋼第一分切請計畫性暫留，原因為鼓起確認 (RMK-E_CHIN) . 2.★A.2.烤漆出口分切限重請盡量朝下限生產，並請注意有無鼓起現象 (RMK-E_CHIN) . 1.★A.1.訂單寬度770 mm HR標準範圍780~800 mm， 15t。預計庫存2.0*805代用 (RMK-E_CHIN) . 品檢剪切例行A4保留試片剩餘部份請暫留並貼標籤給LAB測試發泡. (RMK00050) . ★品檢注意！JIS&CNS 訂單必須每滿50噸一定要再做一次TEST (RMK00259) . 【品檢】水痕允許距板邊40mm內 (RMK00348) . 【品檢】每個母鋼最後分切的尾板需量測板形,NG送RCL切除(鍍鋅內圈捲軸效應產生的邊波) (RMK00348) . 【品檢】背面漆更換時須測試發泡試驗 *色碼(含正、背面)更換時需要測試RoHS (RMK00348) . 【品檢】A4保留試片裁切後請留下並貼標籤給LAB進行發泡測試 (RMK00348) . 【捲取】注意！本單為直立式包裝。禁用STAGGER捲取送包裝！送RCL重處理例外。 (RMK00512) | 訂單:2502DFD013/001 TOL 無 <生產備註> 事項 | 1.★A.1.訂單寬度770 mm HR標準範圍780~800 mm， 15t。預計庫存2.0*805代用^^/CPL/CR1/CR2/CG1/CG2/CC1/CC2/CGQC/CCQC/ <<.E_CHIN 2025/01/23 14:17.>> 2.★A.2.烤漆出口分切限重請盡量朝下限生產，並請注意有無鼓起現象^^/CC1/CC2/CCQC/RCL/^^ <<.E_CHIN 2025/01/23 14:17.>> 3.★A.3.此為超修鋼捲，請烤漆品檢加強注意邊緣鼓起之確認，每顆母鋼第一分切請計畫性暫留，原因為鼓起確認^^/CC1/CC2/CCQC/RCL/^^ <<.E_CHIN 2025/01/23 14:17.>> | 訂單 2502DFD013/001 修改記錄如下: 20250122 08:42:58 (93025) 退火碼: >> S1, 用途碼: >> CIC001, 背面標示: >> S000, 訂單背面顏色(五碼): >> BYZ6K, 背面漆膜厚: >> NOM, 背面漆塗漆型式幾塗幾烤: >> 2, 鉻酸鹽: >> Z, 訂單厚度: >> 0.326, 訂單重: >> 15, 重量容許率(下限): >> 10, 重量容許率(上限): >> 10, 訂單寬度: >> 770, 鍍製方式: >> BC, 鋼捲內徑: >> 508, 鋼捲下限重: >> 3, 鋼捲上限重: >> 5, 壓花條件碼: >> -, 表面花紋: >> Z, GL鋅花要求下限: >> 0, GL鋅花要求上限: >> 0, 綠色識別碼: >> R1, 印刷輥號: >> -, 產品代碼: >> PPGI, 皮膜碼: >> -, 單位別: >> M, 油品種類: >> Z, 塗油量: >> Z, 包裝代碼: >> D7 , 保護膜碼: >> -, 客戶試片取樣型式: >> -, 調質碼: >> S, 套筒碼: >> E , 規格: >> CGCC-10, 製造標準: >> CNS, 表面處理劑種類: >> Z, 表面處理劑塗佈量: >> Z, 伸長率測試: >> N, 硬度測試碼: >> N, 抗拉強度測試: >> N, 降伏強度測試: >> N, 厚度變異: >> -2.4, 訂單正面顏色(五碼): >> AYF63, 正面漆膜厚: >> 25, 正面漆塗漆型式幾塗幾烤: >> 2, 修邊碼: >> Y, 重量碼: >> AW, 鋼捲捲向: >> O, 鍍層碼: >> Z08, | H:厚度偏薄
PPGI | 2502DFD016/001 |  | 1. 因機械性質與加工成型問題, HRD3材質其軋延率需≧70% (OFP00143)-{.不符.} | 1. 因機械性質與加工成型問題, HRD3材質其軋延率需≧70% (OFP00143)-{.不符.} 2. DQ 料針對 JIS CNS SYSCO 底材規格請重算重抓提醒 (OFP00346)-{.不符.} 3. 【提醒】！本單為直立式包裝，嚴禁鍍鋅或烤漆後以STAGGER捲取 (OFP00451)-{.不符.} 4. 【提醒 審單人員】CR≧0.6 要於烤漆備註調降 PMT等相關。★KP抗塵PVDF不受此限 (OFP00509)-{.不符.} 5. 厚度0.9以下DQ CR1修邊寬度+9,CR2修邊寬度+8MM；厚度0.9以上(含)CR1:CR2= +8 :+7.5 (OFP00527)-{.不符.} | 訂單:2502DFD016/001 CPL <生產備註> 事項如下 . 此規格為 HRD3/HRD3N 熱軋原料,請 CPL 注意修邊狀況. (RMK00042) . 請CPL確認修邊寬度, 如超過熱軋寬度則降速生產, 以防止板偏殘剪與局部未修邊. (RMK00189) . 除HGI/ HGL 訂單邊緣不噴油. 其餘皆側緣噴油 (RMK00285) | 訂單:2502DFD016/001 CR1 <生產備註> 事項如下 . 生產材質為DQ料,MILL可生產為小邊波, 但CGL不接受大邊波與中波.-請注意! (RMK00042) . DQ 產品 冷軋產出寬度 , 超寬 ≦ 3 mm 時請寫品質通報單後放行 (RMK00042) . 每組工輥生產之第一顆鋼捲, 檢查振動輥痕或砂輪痕 (RMK00307) . 軋延 DQ 材質鋼捲時，每 PASS 線速度最大 600 mpm (降低邊緣鋸齒狀程度) (RMK00385) | 訂單:2502DFD016/001 CR2 <生產備註> 事項如下 . 生產材質為DQ料,MILL可生產為小邊波, 但CGL不接受大邊波與中波.-請注意! (RMK00042) . DQ 產品 冷軋產出寬度 , 超寬 ≦ 3 mm 時請寫品質通報單後放行 (RMK00042) . 每組工輥生產之第一顆鋼捲, 檢查振動輥痕或砂輪痕 (RMK00307) . 軋延 DQ 材質鋼捲時，每 PASS 線速度最大 600 mpm (降低邊緣鋸齒狀程度) (RMK00385) | 訂單:2502DFD016/001 CG1 <生產備註> 事項如下 . 2. 外觀品質管制標準同 "洗衣機外殼"用途。 (RMK-E_CHIN) . 1.6.T/L伸長率≧0.3% (RMK-E_CHIN) . 1.5.SKP伸長率≦1.0% , RF 100噸以下(INC由各股自行調整避免邊緣調質不佳) (RMK-E_CHIN) . 1.4.POT張力降至標準的60%(由各股自行調整避免絞痕發生) (RMK-E_CHIN) . 1.3.RTF板溫830 ±10℃ (RMK-E_CHIN) . 1.2. CG2線速度設定: 有退火時間需求，目標75mpm (由各股自行調整避免缺陷發生) (RMK-E_CHIN) . 1.1.SKP:下工輥Ra:0.5-0.8μ，上工輥Ra:0.5-0.8μ (RMK-E_CHIN) . 1.產品機械性質有特殊要求，製程條件如下: (RMK-E_CHIN) . POT溫度460℃以上,NOZZLE熱風溫度280℃以上,NOZZLE GAP愈小且風壓愈小. (RMK00061) . SKP:下工輥RA:0.5-0.8,上工輥RA:0.5-0.8 (RMK00061) . 弓形度≦8MM/300MM 中波高≦2.5MM 邊波高≦3MM 急峻度≦0.6%. (RMK00061) . 刷輥須持續使用,並記得要噴水. (RMK00061) | 訂單:2502DFD016/001 CG2 <生產備註> 事項如下 . 2. 外觀品質管制標準同 "洗衣機外殼"用途。 (RMK-E_CHIN) . 1.6.T/L伸長率≧0.3% (RMK-E_CHIN) . 1.5.SKP伸長率≦1.0% , RF 100噸以下(INC由各股自行調整避免邊緣調質不佳) (RMK-E_CHIN) . 1.4.POT張力降至標準的60%(由各股自行調整避免絞痕發生) (RMK-E_CHIN) . 1.3.RTF板溫830 ±10℃ (RMK-E_CHIN) . 1.2. CG2線速度設定: 有退火時間需求，目標75mpm (由各股自行調整避免缺陷發生) (RMK-E_CHIN) . 1.1.SKP:下工輥Ra:0.5-0.8μ，上工輥Ra:0.5-0.8μ (RMK-E_CHIN) . 1.產品機械性質有特殊要求，製程條件如下: (RMK-E_CHIN) . POT溫度460℃以上,NOZZLE熱風溫度280℃以上,NOZZLE GAP愈小且風壓愈小. (RMK00061) . SKP:下工輥RA:0.5-0.8,上工輥RA:0.5-0.8 (RMK00061) . 弓形度≦8MM/300MM 中波高≦2.5MM 邊波高≦3MM 急峻度≦0.6%. (RMK00061) . 刷輥須持續使用,並記得要噴水. (RMK00061) | 訂單:2502DFD016/001 CC1 <生產備註> 事項如下 . 【PMT】1.1.因為CR厚 0.764 mm，TOP 標準PMT以231℃去計算 (RMK-E_CHIN) . 9. 外觀(板面顆粒...等)請參照「松下洗衣機外殼PCM」管制標準放行。 (RMK-E_CHIN) . 8. 出口品檢項目：加做「應變痕測試」: 衝艾克森6mm觀察平板處有無應變痕 (判定參考缺陷樣本), 以及維持測試 fluting test，頻率: 1次/母鋼。 (RMK-E_CHIN) . 7.塗裝板面外觀管制:客戶針對正面繩紋有特別要求，面漆膜厚請管制100±10% (請參照編號430-S037:滾筒洗衣機PCM(低光閃黑) 塗裝板面外觀上、下限板) (RMK-E_CHIN) . 6. 此排程需要 Fluting Test ,張力整平機伸長率須設定0.04～0.06% (RMK-E_CHIN) . 5. 背面面漆BYF712使用CP#75μ濾心，使用No.2 thinner，粘度勿低於30秒 (RMK-E_CHIN) . 4.4.NO.2 head參考塗裝條件R-塗裝:APR 轉速160% /PUR壓力500KG/PUR轉速80%/黏度50秒 (RMK-E_CHIN) . 4.3.NO.1 head參考塗裝條件N-塗裝:APR 轉速100% /PUR壓力300KG/PUR轉速20%/黏度50秒 (RMK-E_CHIN) . 4.2.Thinner為NO.2B，黏度待R&D人員到場再行調整，使用#150鐵濾網，PMT為232±10℃ (RMK-E_CHIN) . 4.1.面漆：ASY812採wet on wet塗裝(金屬漆單輥塗裝易產生塗裝輥痕) (RMK-E_CHIN) . 3.2.PMT為230±10℃，生產時添加A劑 0.2% (R&D當天提供)，請於生產前30分鐘前添加及均勻攪拌。 (RMK-E_CHIN) . 3.1.底漆：1PEF22採wet on wet塗裝，Thinner為NO.2B，黏度設定35~42秒，使用CP#75μ濾心+ #250鐵濾網 (RMK-E_CHIN) . 2. 線速度50mpm。 (RMK-E_CHIN) . 1. GI底材請使用表調&無毒前處理,使用無毒專用設備(回流管、PUMP...)。 (RMK-E_CHIN) . GI底材，請使用表調處理。 (RMK00061) . 【秋彰曰】此排程需做艾克森應變痕測試，檢測頻率為每顆母鋼一次，張力整平機伸長率須設定≧0.04%。 (RMK00061) . 因進位問題 BYF71 9u 手動計算 170.1基本檔設定170，批次檔電腦自動進位為175。于此聲明生產與相關檢測 塗佈量以170 為標準 (RMK00466) . 【捲取】注意！本單為直立式包裝。禁用STAGGER捲取送包裝！送RCL重處理例外。 (RMK00512) . 【PMT】1.2.CC2計算完後面漆每個ZONE 爐溫各降8℃為最終爐溫 (RMK00568) . 【PMT】1.3.CC2因爐溫各降8℃為最終爐溫，請股長於TEST時 確實量測板溫 (RMK00568) . 【PMT】1.4.若發現PMT不足，請上調ZONE溫度並回饋工程師 (RMK00568) . 【PMT】1.5.品檢注意！因標準PMT有下修請注意MEK測試 (RMK00568) . 【PMT】1.6.厚板少生產，請領班量測板溫並記錄之 (RMK00568) | 訂單:2502DFD016/001 CC2 <生產備註> 事項如下 . 【PMT】1.1.因為CR厚 0.764 mm，TOP 標準PMT以231℃去計算 (RMK-E_CHIN) . 9. 外觀(板面顆粒...等)請參照「松下洗衣機外殼PCM」管制標準放行。 (RMK-E_CHIN) . 8. 出口品檢項目：加做「應變痕測試」: 衝艾克森6mm觀察平板處有無應變痕 (判定參考缺陷樣本), 以及維持測試 fluting test，頻率: 1次/母鋼。 (RMK-E_CHIN) . 7.塗裝板面外觀管制:客戶針對正面繩紋有特別要求，面漆膜厚請管制100±10% (請參照編號430-S037:滾筒洗衣機PCM(低光閃黑) 塗裝板面外觀上、下限板) (RMK-E_CHIN) . 6. 此排程需要 Fluting Test ,張力整平機伸長率須設定0.04～0.06% (RMK-E_CHIN) . 5. 背面面漆BYF712使用CP#75μ濾心，使用No.2 thinner，粘度勿低於30秒 (RMK-E_CHIN) . 4.4.NO.2 head參考塗裝條件R-塗裝:APR 轉速160% /PUR壓力500KG/PUR轉速80%/黏度50秒 (RMK-E_CHIN) . 4.3.NO.1 head參考塗裝條件N-塗裝:APR 轉速100% /PUR壓力300KG/PUR轉速20%/黏度50秒 (RMK-E_CHIN) . 4.2.Thinner為NO.2B，黏度待R&D人員到場再行調整，使用#150鐵濾網，PMT為232±10℃ (RMK-E_CHIN) . 4.1.面漆：ASY812採wet on wet塗裝(金屬漆單輥塗裝易產生塗裝輥痕) (RMK-E_CHIN) . 3.2.PMT為230±10℃，生產時添加A劑 0.2% (R&D當天提供)，請於生產前30分鐘前添加及均勻攪拌。 (RMK-E_CHIN) . 3.1.底漆：1PEF22採wet on wet塗裝，Thinner為NO.2B，黏度設定35~42秒，使用CP#75μ濾心+ #250鐵濾網 (RMK-E_CHIN) . 2. 線速度50mpm。 (RMK-E_CHIN) . 1. GI底材請使用表調&無毒前處理,使用無毒專用設備(回流管、PUMP...)。 (RMK-E_CHIN) . GI底材，請使用表調處理。 (RMK00061) . 【秋彰曰】此排程需做艾克森應變痕測試，檢測頻率為每顆母鋼一次，張力整平機伸長率須設定≧0.04%。 (RMK00061) . 20120627晨會決議 CC2生產 PPGI 時請使用表調 (RMK00191) . 因進位問題 BYF71 9u 手動計算 170.1基本檔設定170，批次檔電腦自動進位為175。于此聲明生產與相關檢測 塗佈量以170 為標準 (RMK00466) . 【捲取】注意！本單為直立式包裝。禁用STAGGER捲取送包裝！送RCL重處理例外。 (RMK00512) . 【PMT】1.2.CC2計算完後面漆每個ZONE 爐溫各降8℃為最終爐溫 (RMK00568) . 【PMT】1.3.CC2因爐溫各降8℃為最終爐溫，請股長於TEST時 確實量測板溫 (RMK00568) . 【PMT】1.4.若發現PMT不足，請上調ZONE溫度並回饋工程師 (RMK00568) . 【PMT】1.5.品檢注意！因標準PMT有下修請注意MEK測試 (RMK00568) . 【PMT】1.6.厚板少生產，請領班量測板溫並記錄之 (RMK00568) | 訂單:2502DFD016/001 RCL <生產備註> 事項如下 . 【捲取】注意！本單為直立式包裝。禁用STAGGER捲取送包裝！送RCL重處理例外。 (RMK00512) | 訂單:2502DFD016/001 CCPK 無 <生產備註> 事項 | 訂單:2502DFD016/001 CGQC <品檢備註> 事項如下 . 2. 外觀品質管制標準同 "洗衣機外殼"用途。 (RMK-E_CHIN) . 1.6.T/L伸長率≧0.3% (RMK-E_CHIN) . 1.5.SKP伸長率≦1.0% , RF 100噸以下(INC由各股自行調整避免邊緣調質不佳) (RMK-E_CHIN) . 1.4.POT張力降至標準的60%(由各股自行調整避免絞痕發生) (RMK-E_CHIN) . 1.3.RTF板溫830 ±10℃ (RMK-E_CHIN) . 1.2. CG2線速度設定: 有退火時間需求，目標75mpm (由各股自行調整避免缺陷發生) (RMK-E_CHIN) . 1.1.SKP:下工輥Ra:0.5-0.8μ，上工輥Ra:0.5-0.8μ (RMK-E_CHIN) . 1.產品機械性質有特殊要求，製程條件如下: (RMK-E_CHIN) . 弓形度≦8MM/300MM 中波高≦2.5MM 邊波高≦3MM 急峻度≦0.6%. (RMK00061) | 訂單:2502DFD016/001 CCQC <品檢備註> 事項如下 . 【PMT】1.1.因為CR厚 0.764 mm，TOP 標準PMT以231℃去計算 (RMK-E_CHIN) . 9. 外觀(板面顆粒...等)請參照「松下洗衣機外殼PCM」管制標準放行。 (RMK-E_CHIN) . 8. 出口品檢項目：加做「應變痕測試」: 衝艾克森6mm觀察平板處有無應變痕 (判定參考缺陷樣本), 以及維持測試 fluting test，頻率: 1次/母鋼。 (RMK-E_CHIN) . 7.塗裝板面外觀管制:客戶針對正面繩紋有特別要求，面漆膜厚請管制100±10% (請參照編號430-S037:滾筒洗衣機PCM(低光閃黑) 塗裝板面外觀上、下限板) (RMK-E_CHIN) . 6. 此排程需要 Fluting Test ,張力整平機伸長率須設定0.04～0.06% (RMK-E_CHIN) . 5. 背面面漆BYF712使用CP#75μ濾心，使用No.2 thinner，粘度勿低於30秒 (RMK-E_CHIN) . 4.4.NO.2 head參考塗裝條件R-塗裝:APR 轉速160% /PUR壓力500KG/PUR轉速80%/黏度50秒 (RMK-E_CHIN) . 4.3.NO.1 head參考塗裝條件N-塗裝:APR 轉速100% /PUR壓力300KG/PUR轉速20%/黏度50秒 (RMK-E_CHIN) . 4.2.Thinner為NO.2B，黏度待R&D人員到場再行調整，使用#150鐵濾網，PMT為232±10℃ (RMK-E_CHIN) . 4.1.面漆：ASY812採wet on wet塗裝(金屬漆單輥塗裝易產生塗裝輥痕) (RMK-E_CHIN) . 3.2.PMT為230±10℃，生產時添加A劑 0.2% (R&D當天提供)，請於生產前30分鐘前添加及均勻攪拌。 (RMK-E_CHIN) . 3.1.底漆：1PEF22採wet on wet塗裝，Thinner為NO.2B，黏度設定35~42秒，使用CP#75μ濾心+ #250鐵濾網 (RMK-E_CHIN) . 2. 線速度50mpm。 (RMK-E_CHIN) . 1. GI底材請使用表調&無毒前處理,使用無毒專用設備(回流管、PUMP...)。 (RMK-E_CHIN) . 【秋彰曰】此排程需做艾克森應變痕測試，檢測頻率為每顆母鋼一次，張力整平機伸長率須設定≧0.04%。 (RMK00061) . 因進位問題 BYF71 9u 手動計算 170.1基本檔設定170，批次檔電腦自動進位為175。于此聲明生產與相關檢測 塗佈量以170 為標準 (RMK00466) . 【捲取】注意！本單為直立式包裝。禁用STAGGER捲取送包裝！送RCL重處理例外。 (RMK00512) . 【PMT】1.2.CC2計算完後面漆每個ZONE 爐溫各降8℃為最終爐溫 (RMK00568) . 【PMT】1.3.CC2因爐溫各降8℃為最終爐溫，請股長於TEST時 確實量測板溫 (RMK00568) . 【PMT】1.4.若發現PMT不足，請上調ZONE溫度並回饋工程師 (RMK00568) . 【PMT】1.5.品檢注意！因標準PMT有下修請注意MEK測試 (RMK00568) . 【PMT】1.6.厚板少生產，請領班量測板溫並記錄之 (RMK00568) | 訂單:2502DFD016/001 TOL 無 <生產備註> 事項 | 1.產品機械性質有特殊要求，製程條件如下:^^/CG1/CG2/CGQC/ <<.E_CHIN 2025/02/05 08:58.>> 1.1.SKP:下工輥Ra:0.5-0.8μ，上工輥Ra:0.5-0.8μ^^/CG1/CG2/CGQC/ <<.E_CHIN 2025/02/05 08:58.>> 1.2. CG2線速度設定: 有退火時間需求，目標75mpm (由各股自行調整避免缺陷發生)^^/CG1/CG2/CGQC/ <<.E_CHIN 2025/02/05 08:58.>> 1.3.RTF板溫830 ±10℃^^/CG1/CG2/CGQC/ <<.E_CHIN 2025/02/05 08:59.>> 1.4.POT張力降至標準的60%(由各股自行調整避免絞痕發生)^^/CG1/CG2/CGQC/ <<.E_CHIN 2025/02/05 08:59.>> 1.5.SKP伸長率≦1.0% , RF 100噸以下(INC由各股自行調整避免邊緣調質不佳)^^/CG1/CG2/CGQC/ <<.E_CHIN 2025/02/05 08:59.>> 1.6.T/L伸長率≧0.3%^^/CG1/CG2/CGQC/ <<.E_CHIN 2025/02/05 09:00.>> 2. 外觀品質管制標準同 "洗衣機外殼"用途。^^/CG1/CG2/CGQC/ <<.E_CHIN 2025/02/05 09:00.>> 1. GI底材請使用表調&無毒前處理,使用無毒專用設備(回流管、PUMP...)。^^/CC1/CC2/CCQC/ <<.E_CHIN 2025/02/05 09:01.>> 2. 線速度50mpm。^^/CC1/CC2/CCQC/ <<.E_CHIN 2025/02/05 09:01.>> 3.1.底漆：1PEF22採wet on wet塗裝，Thinner為NO.2B，黏度設定35~42秒，使用CP#75μ濾心+ #250鐵濾網^^/CC1/CC2/CCQC/ <<.E_CHIN 2025/02/05 09:02.>> 3.2.PMT為230±10℃，生產時添加A劑 0.2% (R&D當天提供)，請於生產前30分鐘前添加及均勻攪拌。^^/CC1/CC2/CCQC/ <<.E_CHIN 2025/02/05 09:02.>> 4.1.面漆：ASY812採wet on wet塗裝(金屬漆單輥塗裝易產生塗裝輥痕)^^/CC1/CC2/CCQC/ <<.E_CHIN 2025/02/05 09:03.>> 4.2.Thinner為NO.2B，黏度待R&D人員到場再行調整，使用#150鐵濾網，PMT為232±10℃^^/CC1/CC2/CCQC/ <<.E_CHIN 2025/02/05 09:03.>> 4.3.NO.1 head參考塗裝條件N-塗裝:APR 轉速100% /PUR壓力300KG/PUR轉速20%/黏度50秒^^/CC1/CC2/CCQC/ <<.E_CHIN 2025/02/05 09:04.>> 4.4.NO.2 head參考塗裝條件R-塗裝:APR 轉速160% /PUR壓力500KG/PUR轉速80%/黏度50秒^^/CC1/CC2/CCQC/ <<.E_CHIN 2025/02/05 09:04.>> 5. 背面面漆BYF712使用CP#75μ濾心，使用No.2 thinner，粘度勿低於30秒^^/CC1/CC2/CCQC/ <<.E_CHIN 2025/02/05 09:05.>> 6. 此排程需要 Fluting Test ,張力整平機伸長率須設定0.04～0.06%^^/CC1/CC2/CCQC/ <<.E_CHIN 2025/02/05 09:06.>> 7.塗裝板面外觀管制:客戶針對正面繩紋有特別要求，面漆膜厚請管制100±10% (請參照編號430-S037:滾筒洗衣機PCM(低光閃黑) 塗裝板面外觀上、下限板)^^/CC1/CC2/CCQC/ <<.E_CHIN 2025/02/05 09:07.>> 8. 出口品檢項目：加做「應變痕測試」: 衝艾克森6mm觀察平板處有無應變痕 (判定參考缺陷樣本), 以及維持測試 fluting test，頻率: 1次/母鋼。^^/CC1/CC2/CCQC/ <<.E_CHIN 2025/02/05 09:07.>> 9. 外觀(板面顆粒...等)請參照「松下洗衣機外殼PCM」管制標準放行。^^/CC1/CC2/CCQC/ <<.E_CHIN 2025/02/05 09:08.>> 【PMT】1.1.因為CR厚 0.764 mm，TOP 標準PMT以231℃去計算^^/CC1/CC2/CCQC/^^ <<.E_CHIN 2025/02/05 09:15.>> | 訂單 2502DFD016/001 修改記錄如下: 20250123 10:20:55 (93025) 退火碼: >> D3, 用途碼: >> CIC005, 背面標示: >> S000, 訂單背面顏色(五碼): >> BYF71, 背面漆膜厚: >> NOM, 背面漆塗漆型式幾塗幾烤: >> 1, 鉻酸鹽: >> Z, 訂單厚度: >> 0.756, 訂單重: >> 15, 重量容許率(下限): >> 10, 重量容許率(上限): >> 10, 訂單寬度: >> 795, 鍍製方式: >> BC, 鋼捲內徑: >> 508, 鋼捲下限重: >> 3, 鋼捲上限重: >> 5, 壓花條件碼: >> -, 表面花紋: >> Z, 綠色識別碼: >> R2, 印刷輥號: >> -, 產品代碼: >> PPGI, 皮膜碼: >> -, 單位別: >> M, 油品種類: >> Z, 塗油量: >> Z, 包裝代碼: >> D7 , 保護膜碼: >> -, 客戶試片取樣型式: >> -, 調質碼: >> S, 套筒碼: >> E , 規格: >> CGCD1-10, 製造標準: >> SYSCO, 表面處理劑種類: >> Z, 表面處理劑塗佈量: >> Z, 伸長率測試: >> Y, 硬度測試碼: >> Y, 抗拉強度測試: >> Y, 降伏強度測試: >> Y, 厚度變異: >> 0, 訂單正面顏色(五碼): >> ASY81, 正面漆膜厚: >> 24, 正面漆塗漆型式幾塗幾烤: >> 2, 修邊碼: >> Y, 重量碼: >> AW, 鋼捲捲向: >> O, 鍍層碼: >> Z12, | *: | [訂單訊息通知] 2025/01/24 下午 03:32:26 *** (林善潔 >> 通知 >> Winnie Chang, Y.L. Liu, Julian Liu, Sony Su, YunTung Li, C.W. Ho) 訊息 : 新訂料 原料交期預計3月中
PPGI | 2502DFD017/001 |  | 1. 因機械性質與加工成型問題, HRD3材質其軋延率需≧70% (OFP00143)-{.不符.} | 1. 因機械性質與加工成型問題, HRD3材質其軋延率需≧70% (OFP00143)-{.不符.} 2. DQ 料針對 JIS CNS SYSCO 底材規格請重算重抓提醒 (OFP00346)-{.不符.} 3. 【提醒】！本單為直立式包裝，嚴禁鍍鋅或烤漆後以STAGGER捲取 (OFP00451)-{.不符.} 4. 【提醒 審單人員】CR≧0.6 要於烤漆備註調降 PMT等相關。★KP抗塵PVDF不受此限 (OFP00509)-{.不符.} 5. 厚度0.9以下DQ CR1修邊寬度+9,CR2修邊寬度+8MM；厚度0.9以上(含)CR1:CR2= +8 :+7.5 (OFP00527)-{.不符.} | 訂單:2502DFD017/001 CPL <生產備註> 事項如下 . 此規格為 HRD3/HRD3N 熱軋原料,請 CPL 注意修邊狀況. (RMK00042) . 請CPL確認修邊寬度, 如超過熱軋寬度則降速生產, 以防止板偏殘剪與局部未修邊. (RMK00189) . 除HGI/ HGL 訂單邊緣不噴油. 其餘皆側緣噴油 (RMK00285) | 訂單:2502DFD017/001 CR1 <生產備註> 事項如下 . 生產材質為DQ料,MILL可生產為小邊波, 但CGL不接受大邊波與中波.-請注意! (RMK00042) . DQ 產品 冷軋產出寬度 , 超寬 ≦ 3 mm 時請寫品質通報單後放行 (RMK00042) . 每組工輥生產之第一顆鋼捲, 檢查振動輥痕或砂輪痕 (RMK00307) . 軋延 DQ 材質鋼捲時，每 PASS 線速度最大 600 mpm (降低邊緣鋸齒狀程度) (RMK00385) | 訂單:2502DFD017/001 CR2 <生產備註> 事項如下 . 生產材質為DQ料,MILL可生產為小邊波, 但CGL不接受大邊波與中波.-請注意! (RMK00042) . DQ 產品 冷軋產出寬度 , 超寬 ≦ 3 mm 時請寫品質通報單後放行 (RMK00042) . 每組工輥生產之第一顆鋼捲, 檢查振動輥痕或砂輪痕 (RMK00307) . 軋延 DQ 材質鋼捲時，每 PASS 線速度最大 600 mpm (降低邊緣鋸齒狀程度) (RMK00385) | 訂單:2502DFD017/001 CG1 <生產備註> 事項如下 . 2. 外觀品質管制標準同 "洗衣機外殼"用途。 (RMK-E_CHIN) . 1.6.(6) T/L伸長率≧0.3% (RMK-E_CHIN) . 1.5.(5) SKP伸長率≦1.0% , RF 100噸以下(INC由各股自行調整避免邊緣調質不佳) (RMK-E_CHIN) . 1.4.(4) POT張力降至標準的60%(由各股自行調整避免絞痕發生) (RMK-E_CHIN) . 1.3.(3) RTF板溫830 ±10℃ (RMK-E_CHIN) . 1.2.(2) CG2線速度設定: 有退火時間需求，目標75mpm (由各股自行調整避免缺陷發生) (RMK-E_CHIN) . 1.1.(1) SKP:下工輥Ra:0.5-0.8μ，上工輥Ra:0.5-0.8μ (RMK-E_CHIN) . 1. 產品機械性質有特殊要求，製程條件如下: (RMK-E_CHIN) . POT溫度460℃以上,NOZZLE熱風溫度280℃以上,NOZZLE GAP愈小且風壓愈小. (RMK00061) . SKP:下工輥RA:0.5-0.8,上工輥RA:0.5-0.8 (RMK00061) . 弓形度≦8MM/300MM 中波高≦2.5MM 邊波高≦3MM 急峻度≦0.6%. (RMK00061) . 刷輥須持續使用,並記得要噴水. (RMK00061) | 訂單:2502DFD017/001 CG2 <生產備註> 事項如下 . 2. 外觀品質管制標準同 "洗衣機外殼"用途。 (RMK-E_CHIN) . 1.6.(6) T/L伸長率≧0.3% (RMK-E_CHIN) . 1.5.(5) SKP伸長率≦1.0% , RF 100噸以下(INC由各股自行調整避免邊緣調質不佳) (RMK-E_CHIN) . 1.4.(4) POT張力降至標準的60%(由各股自行調整避免絞痕發生) (RMK-E_CHIN) . 1.3.(3) RTF板溫830 ±10℃ (RMK-E_CHIN) . 1.2.(2) CG2線速度設定: 有退火時間需求，目標75mpm (由各股自行調整避免缺陷發生) (RMK-E_CHIN) . 1.1.(1) SKP:下工輥Ra:0.5-0.8μ，上工輥Ra:0.5-0.8μ (RMK-E_CHIN) . 1. 產品機械性質有特殊要求，製程條件如下: (RMK-E_CHIN) . POT溫度460℃以上,NOZZLE熱風溫度280℃以上,NOZZLE GAP愈小且風壓愈小. (RMK00061) . SKP:下工輥RA:0.5-0.8,上工輥RA:0.5-0.8 (RMK00061) . 弓形度≦8MM/300MM 中波高≦2.5MM 邊波高≦3MM 急峻度≦0.6%. (RMK00061) . 刷輥須持續使用,並記得要噴水. (RMK00061) | 訂單:2502DFD017/001 CC1 <生產備註> 事項如下 . 【PMT】1.1.因為CR厚 0.764 mm，TOP 標準PMT以231℃去計算 (RMK-E_CHIN) . 9. 外觀(板面顆粒...等)請參照「松下洗衣機外殼PCM」管制標準放行。 (RMK-E_CHIN) . 8. 出口品檢項目：加做「應變痕測試」: 衝艾克森6mm觀察平板處有無應變痕(判定參考缺陷樣本), 以及維持測試 fluting test，頻率: 1次/母鋼。 (RMK-E_CHIN) . 7.塗裝板面外觀管制:客戶針對正面繩紋有特別要求，面漆膜厚請管制100±10% (請參照編號430-S037:滾筒洗衣機PCM(低光閃黑) 塗裝板面外觀上、下限板) (RMK-E_CHIN) . 6. 此排程需要 Fluting Test ,張力整平機伸長率須設定0.04～0.06%。 (RMK-E_CHIN) . 5. 背面面漆BYF712使用CP#75μ濾心，使用No.2 thinner，粘度勿低於30秒。 (RMK-E_CHIN) . 4.4.NO.2 head參考塗裝條件R-塗裝:APR 轉速160% /PUR壓力500KG/PUR轉速80%/黏度50秒 (RMK-E_CHIN) . 4.3. NO.1 head參考塗裝條件N-塗裝:APR 轉速100% /PUR壓力300KG/PUR轉速20%/黏度50秒 (RMK-E_CHIN) . 4.2.黏度待R&D人員到場再行調整，使用#150鐵濾網，PMT為232±10℃。 (RMK-E_CHIN) . 4.1.面漆：ASY812採wet on wet塗裝(金屬漆單輥塗裝易產生塗裝輥痕)，Thinner為NO.2B， (RMK-E_CHIN) . 3.2.PMT為230±10℃，生產時添加A劑 0.2% (R&D當天提供)，請於生產前30分鐘前添加及均勻攪拌。 (RMK-E_CHIN) . 3.1.底漆：1PEF22採wet on wet塗裝，Thinner為NO.2B，黏度設定35~42秒，使用CP#75μ濾心+ #250鐵濾網 (RMK-E_CHIN) . 2. 線速度50mpm。 (RMK-E_CHIN) . 1. GI底材請使用表調&無毒前處理,使用無毒專用設備(回流管、PUMP...)。 (RMK-E_CHIN) . GI底材，請使用表調處理。 (RMK00061) . 【秋彰曰】此排程需做艾克森應變痕測試，檢測頻率為每顆母鋼一次，張力整平機伸長率須設定≧0.04%。 (RMK00061) . 因進位問題 BYF71 9u 手動計算 170.1基本檔設定170，批次檔電腦自動進位為175。于此聲明生產與相關檢測 塗佈量以170 為標準 (RMK00466) . 【捲取】注意！本單為直立式包裝。禁用STAGGER捲取送包裝！送RCL重處理例外。 (RMK00512) . 【PMT】1.2.CC2計算完後面漆每個ZONE 爐溫各降8℃為最終爐溫 (RMK00568) . 【PMT】1.3.CC2因爐溫各降8℃為最終爐溫，請股長於TEST時 確實量測板溫 (RMK00568) . 【PMT】1.4.若發現PMT不足，請上調ZONE溫度並回饋工程師 (RMK00568) . 【PMT】1.5.品檢注意！因標準PMT有下修請注意MEK測試 (RMK00568) . 【PMT】1.6.厚板少生產，請領班量測板溫並記錄之 (RMK00568) | 訂單:2502DFD017/001 CC2 <生產備註> 事項如下 . 【PMT】1.1.因為CR厚 0.764 mm，TOP 標準PMT以231℃去計算 (RMK-E_CHIN) . 9. 外觀(板面顆粒...等)請參照「松下洗衣機外殼PCM」管制標準放行。 (RMK-E_CHIN) . 8. 出口品檢項目：加做「應變痕測試」: 衝艾克森6mm觀察平板處有無應變痕(判定參考缺陷樣本), 以及維持測試 fluting test，頻率: 1次/母鋼。 (RMK-E_CHIN) . 7.塗裝板面外觀管制:客戶針對正面繩紋有特別要求，面漆膜厚請管制100±10% (請參照編號430-S037:滾筒洗衣機PCM(低光閃黑) 塗裝板面外觀上、下限板) (RMK-E_CHIN) . 6. 此排程需要 Fluting Test ,張力整平機伸長率須設定0.04～0.06%。 (RMK-E_CHIN) . 5. 背面面漆BYF712使用CP#75μ濾心，使用No.2 thinner，粘度勿低於30秒。 (RMK-E_CHIN) . 4.4.NO.2 head參考塗裝條件R-塗裝:APR 轉速160% /PUR壓力500KG/PUR轉速80%/黏度50秒 (RMK-E_CHIN) . 4.3. NO.1 head參考塗裝條件N-塗裝:APR 轉速100% /PUR壓力300KG/PUR轉速20%/黏度50秒 (RMK-E_CHIN) . 4.2.黏度待R&D人員到場再行調整，使用#150鐵濾網，PMT為232±10℃。 (RMK-E_CHIN) . 4.1.面漆：ASY812採wet on wet塗裝(金屬漆單輥塗裝易產生塗裝輥痕)，Thinner為NO.2B， (RMK-E_CHIN) . 3.2.PMT為230±10℃，生產時添加A劑 0.2% (R&D當天提供)，請於生產前30分鐘前添加及均勻攪拌。 (RMK-E_CHIN) . 3.1.底漆：1PEF22採wet on wet塗裝，Thinner為NO.2B，黏度設定35~42秒，使用CP#75μ濾心+ #250鐵濾網 (RMK-E_CHIN) . 2. 線速度50mpm。 (RMK-E_CHIN) . 1. GI底材請使用表調&無毒前處理,使用無毒專用設備(回流管、PUMP...)。 (RMK-E_CHIN) . GI底材，請使用表調處理。 (RMK00061) . 【秋彰曰】此排程需做艾克森應變痕測試，檢測頻率為每顆母鋼一次，張力整平機伸長率須設定≧0.04%。 (RMK00061) . 20120627晨會決議 CC2生產 PPGI 時請使用表調 (RMK00191) . 因進位問題 BYF71 9u 手動計算 170.1基本檔設定170，批次檔電腦自動進位為175。于此聲明生產與相關檢測 塗佈量以170 為標準 (RMK00466) . 【捲取】注意！本單為直立式包裝。禁用STAGGER捲取送包裝！送RCL重處理例外。 (RMK00512) . 【PMT】1.2.CC2計算完後面漆每個ZONE 爐溫各降8℃為最終爐溫 (RMK00568) . 【PMT】1.3.CC2因爐溫各降8℃為最終爐溫，請股長於TEST時 確實量測板溫 (RMK00568) . 【PMT】1.4.若發現PMT不足，請上調ZONE溫度並回饋工程師 (RMK00568) . 【PMT】1.5.品檢注意！因標準PMT有下修請注意MEK測試 (RMK00568) . 【PMT】1.6.厚板少生產，請領班量測板溫並記錄之 (RMK00568) | 訂單:2502DFD017/001 RCL <生產備註> 事項如下 . 【捲取】注意！本單為直立式包裝。禁用STAGGER捲取送包裝！送RCL重處理例外。 (RMK00512) | 訂單:2502DFD017/001 CCPK 無 <生產備註> 事項 | 訂單:2502DFD017/001 CGQC <品檢備註> 事項如下 . 2. 外觀品質管制標準同 "洗衣機外殼"用途。 (RMK-E_CHIN) . 1.6.(6) T/L伸長率≧0.3% (RMK-E_CHIN) . 1.5.(5) SKP伸長率≦1.0% , RF 100噸以下(INC由各股自行調整避免邊緣調質不佳) (RMK-E_CHIN) . 1.4.(4) POT張力降至標準的60%(由各股自行調整避免絞痕發生) (RMK-E_CHIN) . 1.3.(3) RTF板溫830 ±10℃ (RMK-E_CHIN) . 1.2.(2) CG2線速度設定: 有退火時間需求，目標75mpm (由各股自行調整避免缺陷發生) (RMK-E_CHIN) . 1.1.(1) SKP:下工輥Ra:0.5-0.8μ，上工輥Ra:0.5-0.8μ (RMK-E_CHIN) . 1. 產品機械性質有特殊要求，製程條件如下: (RMK-E_CHIN) . 弓形度≦8MM/300MM 中波高≦2.5MM 邊波高≦3MM 急峻度≦0.6%. (RMK00061) | 訂單:2502DFD017/001 CCQC <品檢備註> 事項如下 . 【PMT】1.1.因為CR厚 0.764 mm，TOP 標準PMT以231℃去計算 (RMK-E_CHIN) . 9. 外觀(板面顆粒...等)請參照「松下洗衣機外殼PCM」管制標準放行。 (RMK-E_CHIN) . 8. 出口品檢項目：加做「應變痕測試」: 衝艾克森6mm觀察平板處有無應變痕(判定參考缺陷樣本), 以及維持測試 fluting test，頻率: 1次/母鋼。 (RMK-E_CHIN) . 7.塗裝板面外觀管制:客戶針對正面繩紋有特別要求，面漆膜厚請管制100±10% (請參照編號430-S037:滾筒洗衣機PCM(低光閃黑) 塗裝板面外觀上、下限板) (RMK-E_CHIN) . 6. 此排程需要 Fluting Test ,張力整平機伸長率須設定0.04～0.06%。 (RMK-E_CHIN) . 5. 背面面漆BYF712使用CP#75μ濾心，使用No.2 thinner，粘度勿低於30秒。 (RMK-E_CHIN) . 4.4.NO.2 head參考塗裝條件R-塗裝:APR 轉速160% /PUR壓力500KG/PUR轉速80%/黏度50秒 (RMK-E_CHIN) . 4.3. NO.1 head參考塗裝條件N-塗裝:APR 轉速100% /PUR壓力300KG/PUR轉速20%/黏度50秒 (RMK-E_CHIN) . 4.2.黏度待R&D人員到場再行調整，使用#150鐵濾網，PMT為232±10℃。 (RMK-E_CHIN) . 4.1.面漆：ASY812採wet on wet塗裝(金屬漆單輥塗裝易產生塗裝輥痕)，Thinner為NO.2B， (RMK-E_CHIN) . 3.2.PMT為230±10℃，生產時添加A劑 0.2% (R&D當天提供)，請於生產前30分鐘前添加及均勻攪拌。 (RMK-E_CHIN) . 3.1.底漆：1PEF22採wet on wet塗裝，Thinner為NO.2B，黏度設定35~42秒，使用CP#75μ濾心+ #250鐵濾網 (RMK-E_CHIN) . 2. 線速度50mpm。 (RMK-E_CHIN) . 1. GI底材請使用表調&無毒前處理,使用無毒專用設備(回流管、PUMP...)。 (RMK-E_CHIN) . 【秋彰曰】此排程需做艾克森應變痕測試，檢測頻率為每顆母鋼一次，張力整平機伸長率須設定≧0.04%。 (RMK00061) . 因進位問題 BYF71 9u 手動計算 170.1基本檔設定170，批次檔電腦自動進位為175。于此聲明生產與相關檢測 塗佈量以170 為標準 (RMK00466) . 【捲取】注意！本單為直立式包裝。禁用STAGGER捲取送包裝！送RCL重處理例外。 (RMK00512) . 【PMT】1.2.CC2計算完後面漆每個ZONE 爐溫各降8℃為最終爐溫 (RMK00568) . 【PMT】1.3.CC2因爐溫各降8℃為最終爐溫，請股長於TEST時 確實量測板溫 (RMK00568) . 【PMT】1.4.若發現PMT不足，請上調ZONE溫度並回饋工程師 (RMK00568) . 【PMT】1.5.品檢注意！因標準PMT有下修請注意MEK測試 (RMK00568) . 【PMT】1.6.厚板少生產，請領班量測板溫並記錄之 (RMK00568) | 訂單:2502DFD017/001 TOL 無 <生產備註> 事項 | 1. 產品機械性質有特殊要求，製程條件如下:^^/CG1/CG2/CGQC/ <<.E_CHIN 2025/02/05 08:18.>> 1.1.(1) SKP:下工輥Ra:0.5-0.8μ，上工輥Ra:0.5-0.8μ^^/CG1/CG2/CGQC/ <<.E_CHIN 2025/02/05 08:19.>> 1.2.(2) CG2線速度設定: 有退火時間需求，目標75mpm (由各股自行調整避免缺陷發生)^^/CG1/CG2/CGQC/ <<.E_CHIN 2025/02/05 08:20.>> 1.3.(3) RTF板溫830 ±10℃^^/CG1/CG2/CGQC/ <<.E_CHIN 2025/02/05 08:19.>> 1.4.(4) POT張力降至標準的60%(由各股自行調整避免絞痕發生)^^/CG1/CG2/CGQC/ <<.E_CHIN 2025/02/05 08:20.>> 1.5.(5) SKP伸長率≦1.0% , RF 100噸以下(INC由各股自行調整避免邊緣調質不佳)^^/CG1/CG2/CGQC/ <<.E_CHIN 2025/02/05 08:20.>> 1.6.(6) T/L伸長率≧0.3%^^/CG1/CG2/CGQC/ <<.E_CHIN 2025/02/05 08:21.>> 2. 外觀品質管制標準同 "洗衣機外殼"用途。^^/CG1/CG2/CGQC/ <<.E_CHIN 2025/02/05 08:21.>> 1. GI底材請使用表調&無毒前處理,使用無毒專用設備(回流管、PUMP...)。^^/CC1/CC2/CCQC/ <<.E_CHIN 2025/02/05 08:22.>> 2. 線速度50mpm。^^/CC1/CC2/CCQC/ <<.E_CHIN 2025/02/05 08:22.>> 3.1.底漆：1PEF22採wet on wet塗裝，Thinner為NO.2B，黏度設定35~42秒，使用CP#75μ濾心+ #250鐵濾網^^/CC1/CC2/CCQC/ <<.E_CHIN 2025/02/05 08:23.>> 3.2.PMT為230±10℃，生產時添加A劑 0.2% (R&D當天提供)，請於生產前30分鐘前添加及均勻攪拌。^^/CC1/CC2/CCQC/ <<.E_CHIN 2025/02/05 08:23.>> 4.1.面漆：ASY812採wet on wet塗裝(金屬漆單輥塗裝易產生塗裝輥痕)，Thinner為NO.2B，^^/CC1/CC2/CCQC/ <<.E_CHIN 2025/02/05 08:25.>> 4.2.黏度待R&D人員到場再行調整，使用#150鐵濾網，PMT為232±10℃。^^/CC1/CC2/CCQC/ <<.E_CHIN 2025/02/05 08:25.>> 4.3. NO.1 head參考塗裝條件N-塗裝:APR 轉速100% /PUR壓力300KG/PUR轉速20%/黏度50秒^^/CC1/CC2/CCQC/ <<.E_CHIN 2025/02/05 08:26.>> 4.4.NO.2 head參考塗裝條件R-塗裝:APR 轉速160% /PUR壓力500KG/PUR轉速80%/黏度50秒^^/CC1/CC2/CCQC/ <<.E_CHIN 2025/02/05 08:26.>> 5. 背面面漆BYF712使用CP#75μ濾心，使用No.2 thinner，粘度勿低於30秒。^^/CC1/CC2/CCQC/ <<.E_CHIN 2025/02/05 08:27.>> 6. 此排程需要 Fluting Test ,張力整平機伸長率須設定0.04～0.06%。^^/CC1/CC2/CCQC/ <<.E_CHIN 2025/02/05 08:27.>> 7.塗裝板面外觀管制:客戶針對正面繩紋有特別要求，面漆膜厚請管制100±10% (請參照編號430-S037:滾筒洗衣機PCM(低光閃黑) 塗裝板面外觀上、下限板)^^/CC1/CC2/CCQC/ <<.E_CHIN 2025/02/05 08:28.>> 8. 出口品檢項目：加做「應變痕測試」: 衝艾克森6mm觀察平板處有無應變痕(判定參考缺陷樣本), 以及維持測試 fluting test，頻率: 1次/母鋼。^^/CC1/CC2/CCQC/ <<.E_CHIN 2025/02/05 08:29.>> 9. 外觀(板面顆粒...等)請參照「松下洗衣機外殼PCM」管制標準放行。^^/CC1/CC2/CCQC/ <<.E_CHIN 2025/02/05 08:29.>> 【PMT】1.1.因為CR厚 0.764 mm，TOP 標準PMT以231℃去計算^^/CC1/CC2/CCQC/^^ <<.E_CHIN 2025/02/05 08:32.>> | 訂單 2502DFD017/001 修改記錄如下: 20250123 10:23:04 (93025) 退火碼: >> D3, 用途碼: >> CIC005, 背面標示: >> S000, 訂單背面顏色(五碼): >> BYF71, 背面漆膜厚: >> NOM, 背面漆塗漆型式幾塗幾烤: >> 1, 鉻酸鹽: >> Z, 訂單厚度: >> 0.756, 訂單重: >> 15, 重量容許率(下限): >> 10, 重量容許率(上限): >> 10, 訂單寬度: >> 810, 鍍製方式: >> BC, 鋼捲內徑: >> 508, 鋼捲下限重: >> 3, 鋼捲上限重: >> 5, 壓花條件碼: >> -, 表面花紋: >> Z, 綠色識別碼: >> R2, 印刷輥號: >> -, 產品代碼: >> PPGI, 皮膜碼: >> -, 單位別: >> M, 油品種類: >> Z, 塗油量: >> Z, 包裝代碼: >> D7 , 保護膜碼: >> -, 客戶試片取樣型式: >> -, 調質碼: >> S, 套筒碼: >> E , 規格: >> CGCD1-10, 製造標準: >> SYSCO, 表面處理劑種類: >> Z, 表面處理劑塗佈量: >> Z, 伸長率測試: >> Y, 硬度測試碼: >> Y, 抗拉強度測試: >> Y, 降伏強度測試: >> Y, 厚度變異: >> 0, 訂單正面顏色(五碼): >> ASY81, 正面漆膜厚: >> 24, 正面漆塗漆型式幾塗幾烤: >> 2, 修邊碼: >> Y, 重量碼: >> AW, 鋼捲捲向: >> O, 鍍層碼: >> Z12, | *: | [訂單訊息通知] 2025/01/24 下午 03:30:17 *** (林善潔 >> 通知 >> Winnie Chang, Y.L. Liu, Julian Liu, Sony Su, YunTung Li, C.W. Ho) 訊息 : 新訂料 原料交期預計3月中
PPSUS | 2502DFD018/002 |  |  | 1. PPSUS&PPAL 單位長度(M/T)要自己算完後修改 SOP內容。RD洗衣機外殼用可用 -0.04～0 去算 (OFP00649)-{.不符.} | 訂單:2502DFD018/002 CPL 無 <生產備註> 事項 | 訂單:2502DFD018/002 CR1 無 <生產備註> 事項 | 訂單:2502DFD018/002 CR2 無 <生產備註> 事項 | 訂單:2502DFD018/002 CG1 無 <生產備註> 事項 | 訂單:2502DFD018/002 CG2 無 <生產備註> 事項 | 訂單:2502DFD018/002 CC1 <生產備註> 事項如下 . 1.入口板厚以平凸分釐卡量測,其W/D距板邊10mm處量測 (RMK00619) . 2.入口急峻度≦0.7%，毛邊(雙平頭分釐卡)≦30μm(一定要落實記錄，以作為品質追蹤依據) (RMK00619) . 3.出/入口鼓起≦0.5mm超出管制規格請TSD送RCL確認板形 (RMK00619) . 4.前處理皮膜Si=14±5 mg/m2於CC2品檢室Twin-X:NRC350-Si(SUS304)檢測 (RMK00619) . 5.其餘品質管制若無特別註明，則以對應的烤漆產品用途管制 (RMK00619) . 6.【捲取+套桶】出口一律 STAGGER 捲取，並使用比訂單寬度"加寬"的套桶（一般為"P"，超低光澤與印刷為"S"） (RMK00619) | 訂單:2502DFD018/002 CC2 <生產備註> 事項如下 . 1.入口板厚以平凸分釐卡量測,其W/D距板邊10mm處量測 (RMK00619) . 2.入口急峻度≦0.7%，毛邊(雙平頭分釐卡)≦30μm(一定要落實記錄，以作為品質追蹤依據) (RMK00619) . 3.出/入口鼓起≦0.5mm超出管制規格請TSD送RCL確認板形 (RMK00619) . 4.前處理皮膜Si=14±5 mg/m2於CC2品檢室Twin-X:NRC350-Si(SUS304)檢測 (RMK00619) . 5.其餘品質管制若無特別註明，則以對應的烤漆產品用途管制 (RMK00619) . 6.【捲取+套桶】出口一律 STAGGER 捲取，並使用比訂單寬度"加寬"的套桶（一般為"P"，超低光澤與印刷為"S"） (RMK00619) | 訂單:2502DFD018/002 RCL 無 <生產備註> 事項 | 訂單:2502DFD018/002 CCPK 無 <生產備註> 事項 | 訂單:2502DFD018/002 CGQC 無 <品檢備註> 事項 | 訂單:2502DFD018/002 CCQC <品檢備註> 事項如下 . 1.入口板厚以平凸分釐卡量測,其W/D距板邊10mm處量測 (RMK00619) . 2.入口急峻度≦0.7%，毛邊(雙平頭分釐卡)≦30μm(一定要落實記錄，以作為品質追蹤依據) (RMK00619) . 3.出/入口鼓起≦0.5mm超出管制規格請TSD送RCL確認板形 (RMK00619) . 4.前處理皮膜Si=14±5 mg/m2於CC2品檢室Twin-X:NRC350-Si(SUS304)檢測 (RMK00619) . 5.其餘品質管制若無特別註明，則以對應的烤漆產品用途管制 (RMK00619) . 6.【捲取+套桶】出口一律 STAGGER 捲取，並使用比訂單寬度"加寬"的套桶（一般為"P"，超低光澤與印刷為"S"） (RMK00619) | 訂單:2502DFD018/002 TOL 無 <生產備註> 事項 |  | 訂單 2502DFD018/002 修改記錄如下: 20250124 11:48:48 (22030) 退火碼: >> S1, 用途碼: >> CIA008, 背面標示: >> C989, 訂單背面顏色(五碼): >> BW73Y, 背面漆膜厚: >> 12.5, 背面漆塗漆型式幾塗幾烤: >> 2, 鉻酸鹽: >> Z, 訂單厚度: >> 0.46, 訂單重: >> 140, 重量容許率(下限): >> 10, 重量容許率(上限): >> 10, 訂單寬度: >> 914, 鍍製方式: >> BC, 鋼捲內徑: >> 508, 鋼捲下限重: >> 3, 鋼捲上限重: >> 5, 壓花條件碼: >> -, 表面花紋: >> -, 綠色識別碼: >> -, 印刷輥號: >> -, 產品代碼: >> PPSUS, 皮膜碼: >> -, 單位別: >> M, 油品種類: >> Z, 塗油量: >> Z, 包裝代碼: >> A3 , 保護膜碼: >> -, 客戶試片取樣型式: >> -, 調質碼: >> S, 套筒碼: >> P , 規格: >> CSUS304-20, 製造標準: >> SYSCO, 表面處理劑種類: >> Z, 表面處理劑塗佈量: >> Z, 伸長率測試: >> N, 硬度測試碼: >> N, 抗拉強度測試: >> N, 降伏強度測試: >> N, 厚度變異: >> 0, 訂單正面顏色(五碼): >> 1C460, 正面漆膜厚: >> 25, 正面漆塗漆型式幾塗幾烤: >> 2, 修邊碼: >> Y, 重量碼: >> AW, 鋼捲捲向: >> I, 鍍層碼: >> -, | *:
PPSUS | 2502DFD018/003 |  |  | 1. PPSUS&PPAL 單位長度(M/T)要自己算完後修改 SOP內容。RD洗衣機外殼用可用 -0.04～0 去算 (OFP00649)-{.不符.} | 訂單:2502DFD018/003 CPL 無 <生產備註> 事項 | 訂單:2502DFD018/003 CR1 無 <生產備註> 事項 | 訂單:2502DFD018/003 CR2 無 <生產備註> 事項 | 訂單:2502DFD018/003 CG1 <生產備註> 事項如下 . 瓦形屋頂用 注意鍍層控制範圍：min=標準值，Max=標準值+30 (RMK00103) . 因成形性需求故鍍層量有上限管制，排程變換前後一顆分切請U3暫留，待產線確認鍍層量後再行處置。 (RMK00103) | 訂單:2502DFD018/003 CG2 <生產備註> 事項如下 . 瓦形屋頂用 注意鍍層控制範圍：min=標準值，Max=標準值+30 (RMK00103) . 因成形性需求故鍍層量有上限管制，排程變換前後一顆分切請U3暫留，待產線確認鍍層量後再行處置。 (RMK00103) | 訂單:2502DFD018/003 CC1 <生產備註> 事項如下 . 超低光澤產品,色差計塗佈量依據5+20U為基準。RYF89 以5+22U為基準。 (RMK00103) . 請出口人員貼上"請勿堆疊"紅色標簽. (RMK00103) . R字頭色碼 MASS 目標100%~115%之間. (RMK00103) . R字頭色碼塗佈量須在20U以上,不然會有白色點狀(繩紋),已被客戶訴賠. (RMK00103) . 捲起單位張力請加大至 5.5（有另行備註要求張力設定時，依另行備註需求設定）） (RMK00103) . 1.入口板厚以平凸分釐卡量測,其W/D距板邊10mm處量測 (RMK00619) . 2.入口急峻度≦0.7%，毛邊(雙平頭分釐卡)≦30μm(一定要落實記錄，以作為品質追蹤依據) (RMK00619) . 3.出/入口鼓起≦0.5mm超出管制規格請TSD送RCL確認板形 (RMK00619) . 4.前處理皮膜Si=14±5 mg/m2於CC2品檢室Twin-X:NRC350-Si(SUS304)檢測 (RMK00619) . 5.其餘品質管制若無特別註明，則以對應的烤漆產品用途管制 (RMK00619) . 6.【捲取+套桶】出口一律 STAGGER 捲取，並使用比訂單寬度"加寬"的套桶（一般為"P"，超低光澤與印刷為"S"） (RMK00619) | 訂單:2502DFD018/003 CC2 <生產備註> 事項如下 . 超低光澤產品,色差計塗佈量依據5+20U為基準。RYF89 以5+22U為基準。 (RMK00103) . 請出口人員貼上"請勿堆疊"紅色標簽. (RMK00103) . R字頭色碼 MASS 目標100%~115%之間. (RMK00103) . R字頭色碼塗佈量須在20U以上,不然會有白色點狀(繩紋),已被客戶訴賠. (RMK00103) . 1.入口板厚以平凸分釐卡量測,其W/D距板邊10mm處量測 (RMK00619) . 2.入口急峻度≦0.7%，毛邊(雙平頭分釐卡)≦30μm(一定要落實記錄，以作為品質追蹤依據) (RMK00619) . 3.出/入口鼓起≦0.5mm超出管制規格請TSD送RCL確認板形 (RMK00619) . 4.前處理皮膜Si=14±5 mg/m2於CC2品檢室Twin-X:NRC350-Si(SUS304)檢測 (RMK00619) . 5.其餘品質管制若無特別註明，則以對應的烤漆產品用途管制 (RMK00619) . 6.【捲取+套桶】出口一律 STAGGER 捲取，並使用比訂單寬度"加寬"的套桶（一般為"P"，超低光澤與印刷為"S"） (RMK00619) | 訂單:2502DFD018/003 RCL 無 <生產備註> 事項 | 訂單:2502DFD018/003 CCPK 無 <生產備註> 事項 | 訂單:2502DFD018/003 CGQC <品檢備註> 事項如下 . 瓦形屋頂用 注意鍍層控制範圍：min=標準值，Max=標準值+30 (RMK00103) | 訂單:2502DFD018/003 CCQC <品檢備註> 事項如下 . 超低光澤產品,色差計塗佈量依據5+20U為基準。RYF89 以5+22U為基準。 (RMK00103) . R字頭色碼 MASS 目標100%~115%之間. (RMK00103) . 1.入口板厚以平凸分釐卡量測,其W/D距板邊10mm處量測 (RMK00619) . 2.入口急峻度≦0.7%，毛邊(雙平頭分釐卡)≦30μm(一定要落實記錄，以作為品質追蹤依據) (RMK00619) . 3.出/入口鼓起≦0.5mm超出管制規格請TSD送RCL確認板形 (RMK00619) . 4.前處理皮膜Si=14±5 mg/m2於CC2品檢室Twin-X:NRC350-Si(SUS304)檢測 (RMK00619) . 5.其餘品質管制若無特別註明，則以對應的烤漆產品用途管制 (RMK00619) . 6.【捲取+套桶】出口一律 STAGGER 捲取，並使用比訂單寬度"加寬"的套桶（一般為"P"，超低光澤與印刷為"S"） (RMK00619) | 訂單:2502DFD018/003 TOL 無 <生產備註> 事項 |  | 訂單 2502DFD018/003 修改記錄如下: 20250124 11:48:54 (22030) 退火碼: >> S1, 用途碼: >> CIA008, 背面標示: >> C989, 訂單背面顏色(五碼): >> BW73Y, 背面漆膜厚: >> 12.5, 背面漆塗漆型式幾塗幾烤: >> 2, 鉻酸鹽: >> Z, 訂單厚度: >> 0.46, 訂單重: >> 90, 重量容許率(下限): >> 10, 重量容許率(上限): >> 10, 訂單寬度: >> 914, 鍍製方式: >> BC, 鋼捲內徑: >> 508, 鋼捲下限重: >> 3, 鋼捲上限重: >> 5, 壓花條件碼: >> -, 表面花紋: >> -, 綠色識別碼: >> -, 印刷輥號: >> -, 產品代碼: >> PPSUS, 皮膜碼: >> -, 單位別: >> M, 油品種類: >> Z, 塗油量: >> Z, 包裝代碼: >> A3 , 保護膜碼: >> -, 客戶試片取樣數量: >> 0, 客戶試片取樣型式: >> -, 調質碼: >> S, 套筒碼: >> S , 規格: >> CSUS304-20, 製造標準: >> SYSCO, 表面處理劑種類: >> Z, 表面處理劑塗佈量: >> Z, 伸長率測試: >> N, 硬度測試碼: >> N, 抗拉強度測試: >> N, 降伏強度測試: >> N, 厚度變異: >> 0, 訂單正面顏色(五碼): >> RYF89, 正面漆膜厚: >> 25, 正面漆塗漆型式幾塗幾烤: >> 2, 修邊碼: >> Y, 重量碼: >> AW, 鋼捲捲向: >> I, 鍍層碼: >> -, | *:
PPSUS | 2502DFD018/004 |  |  | 1. PPSUS&PPAL 單位長度(M/T)要自己算完後修改 SOP內容。RD洗衣機外殼用可用 -0.04～0 去算 (OFP00649)-{.不符.} | 訂單:2502DFD018/004 CPL 無 <生產備註> 事項 | 訂單:2502DFD018/004 CR1 無 <生產備註> 事項 | 訂單:2502DFD018/004 CR2 無 <生產備註> 事項 | 訂單:2502DFD018/004 CG1 無 <生產備註> 事項 | 訂單:2502DFD018/004 CG2 無 <生產備註> 事項 | 訂單:2502DFD018/004 CC1 <生產備註> 事項如下 . 1.入口板厚以平凸分釐卡量測,其W/D距板邊10mm處量測 (RMK00619) . 2.入口急峻度≦0.7%，毛邊(雙平頭分釐卡)≦30μm(一定要落實記錄，以作為品質追蹤依據) (RMK00619) . 3.出/入口鼓起≦0.5mm超出管制規格請TSD送RCL確認板形 (RMK00619) . 4.前處理皮膜Si=14±5 mg/m2於CC2品檢室Twin-X:NRC350-Si(SUS304)檢測 (RMK00619) . 5.其餘品質管制若無特別註明，則以對應的烤漆產品用途管制 (RMK00619) . 6.【捲取+套桶】出口一律 STAGGER 捲取，並使用比訂單寬度"加寬"的套桶（一般為"P"，超低光澤與印刷為"S"） (RMK00619) | 訂單:2502DFD018/004 CC2 <生產備註> 事項如下 . 1.入口板厚以平凸分釐卡量測,其W/D距板邊10mm處量測 (RMK00619) . 2.入口急峻度≦0.7%，毛邊(雙平頭分釐卡)≦30μm(一定要落實記錄，以作為品質追蹤依據) (RMK00619) . 3.出/入口鼓起≦0.5mm超出管制規格請TSD送RCL確認板形 (RMK00619) . 4.前處理皮膜Si=14±5 mg/m2於CC2品檢室Twin-X:NRC350-Si(SUS304)檢測 (RMK00619) . 5.其餘品質管制若無特別註明，則以對應的烤漆產品用途管制 (RMK00619) . 6.【捲取+套桶】出口一律 STAGGER 捲取，並使用比訂單寬度"加寬"的套桶（一般為"P"，超低光澤與印刷為"S"） (RMK00619) | 訂單:2502DFD018/004 RCL 無 <生產備註> 事項 | 訂單:2502DFD018/004 CCPK 無 <生產備註> 事項 | 訂單:2502DFD018/004 CGQC 無 <品檢備註> 事項 | 訂單:2502DFD018/004 CCQC <品檢備註> 事項如下 . 1.入口板厚以平凸分釐卡量測,其W/D距板邊10mm處量測 (RMK00619) . 2.入口急峻度≦0.7%，毛邊(雙平頭分釐卡)≦30μm(一定要落實記錄，以作為品質追蹤依據) (RMK00619) . 3.出/入口鼓起≦0.5mm超出管制規格請TSD送RCL確認板形 (RMK00619) . 4.前處理皮膜Si=14±5 mg/m2於CC2品檢室Twin-X:NRC350-Si(SUS304)檢測 (RMK00619) . 5.其餘品質管制若無特別註明，則以對應的烤漆產品用途管制 (RMK00619) . 6.【捲取+套桶】出口一律 STAGGER 捲取，並使用比訂單寬度"加寬"的套桶（一般為"P"，超低光澤與印刷為"S"） (RMK00619) | 訂單:2502DFD018/004 TOL 無 <生產備註> 事項 |  | 訂單 2502DFD018/004 修改記錄如下: 20250124 11:49:00 (22030) 退火碼: >> S1, 用途碼: >> CIA008, 背面標示: >> C989, 訂單背面顏色(五碼): >> BW73Y, 背面漆膜厚: >> 12.5, 背面漆塗漆型式幾塗幾烤: >> 2, 鉻酸鹽: >> Z, 訂單厚度: >> 0.46, 訂單重: >> 60, 重量容許率(下限): >> 10, 重量容許率(上限): >> 10, 訂單寬度: >> 914, 鍍製方式: >> BC, 鋼捲內徑: >> 508, 鋼捲下限重: >> 3, 鋼捲上限重: >> 5, 壓花條件碼: >> -, 表面花紋: >> -, 綠色識別碼: >> -, 印刷輥號: >> -, 產品代碼: >> PPSUS, 皮膜碼: >> -, 單位別: >> M, 油品種類: >> Z, 塗油量: >> Z, 包裝代碼: >> A3 , 保護膜碼: >> -, 客戶試片取樣數量: >> 0, 客戶試片取樣型式: >> -, 調質碼: >> S, 套筒碼: >> P , 規格: >> CSUS304-20, 製造標準: >> SYSCO, 表面處理劑種類: >> Z, 表面處理劑塗佈量: >> Z, 伸長率測試: >> N, 硬度測試碼: >> N, 抗拉強度測試: >> N, 降伏強度測試: >> N, 厚度變異: >> 0, 訂單正面顏色(五碼): >> 1G380, 正面漆膜厚: >> 25, 正面漆塗漆型式幾塗幾烤: >> 2, 修邊碼: >> Y, 重量碼: >> AW, 鋼捲捲向: >> I, 鍍層碼: >> -, | *:
PPGL | 2502DFD021/001 |  | 1. 部分大陸料含B元素超過CNS規範管制，故請原料CNS規範之訂單不要配大陸料 (OFP00684)-{.不符.} | 1. 訂單若有厚度變異，冷軋厚度公差比照烤漆計算公式 , 但最小為 1/2 公差做設定 (OFP00254)-{.不符.} 2. "偏薄要求訂單" 鍍後厚度減 鍍後厚度下限需大於 0.02 MM,以免發生厚度不足狀況 (OFP00369)-{.不符.} 3. 部分大陸料含B元素超過CNS規範管制，故請原料CNS規範之訂單不要配大陸料 (OFP00684)-{.不符.} | 訂單:2502DFD021/001 CPL <生產備註> 事項如下 . 除HGI/ HGL 訂單邊緣不噴油. 其餘皆側緣噴油 (RMK00285) | 訂單:2502DFD021/001 CR1 <生產備註> 事項如下 . 完軋寬度超出管制值上限≦2mm時,冷軋繼續生產並填寫品質異常通報單給鍍鋅線,以便調整張力與板溫 (RMK00278) | 訂單:2502DFD021/001 CR2 <生產備註> 事項如下 . 完軋寬度超出管制值上限≦2mm時,冷軋繼續生產並填寫品質異常通報單給鍍鋅線,以便調整張力與板溫 (RMK00278) | 訂單:2502DFD021/001 CG1 <生產備註> 事項如下 . 平板類,鍍鋅生產時SKIN PASS & T/L 請依據鍍鋅標準規定生產 (RMK00100) . 鍍鋅表面不可有鋅痕、壓痕、凹陷、及刮傷 、應變痕等。 (RMK00100) . 出口鋼捲盤捲後目視不允許有鼓起. (RMK00100) | 訂單:2502DFD021/001 CG2 <生產備註> 事項如下 . 平板類,鍍鋅生產時SKIN PASS & T/L 請依據鍍鋅標準規定生產 (RMK00100) . 鍍鋅表面不可有鋅痕、壓痕、凹陷、及刮傷 、應變痕等。 (RMK00100) . 出口鋼捲盤捲後目視不允許有鼓起. (RMK00100) | 訂單:2502DFD021/001 CC1 <生產備註> 事項如下 . 1.本單若塗裝背面漆一律改為REVERSE COATING 例外訂單如下敘述 (RMK00163) . 2.例外訂單為R字頭超低光澤與PVDF (＞25μ)，背面漆可改 NATURE COATING，但搭配底漆避免遮蓋性不佳 (RMK00163) . ★品檢注意！JIS&CNS 訂單必須每滿50噸一定要再做一次TEST (RMK00259) | 訂單:2502DFD021/001 CC2 <生產備註> 事項如下 . 1.本單若塗裝背面漆一律改為REVERSE COATING 例外訂單如下敘述 (RMK00163) . 2.例外訂單為R字頭超低光澤與PVDF (＞25μ)，背面漆可改 NATURE COATING，但搭配底漆避免遮蓋性不佳 (RMK00163) . ★品檢注意！JIS&CNS 訂單必須每滿50噸一定要再做一次TEST (RMK00259) | 訂單:2502DFD021/001 RCL 無 <生產備註> 事項 | 訂單:2502DFD021/001 CCPK 無 <生產備註> 事項 | 訂單:2502DFD021/001 CGQC 無 <品檢備註> 事項 | 訂單:2502DFD021/001 CCQC <品檢備註> 事項如下 . 1.本單若塗裝背面漆一律改為REVERSE COATING 例外訂單如下敘述 (RMK00163) . 2.例外訂單為R字頭超低光澤與PVDF (＞25μ)，背面漆可改 NATURE COATING，但搭配底漆避免遮蓋性不佳 (RMK00163) . ★品檢注意！JIS&CNS 訂單必須每滿50噸一定要再做一次TEST (RMK00259) | 訂單:2502DFD021/001 TOL 無 <生產備註> 事項 |  | 訂單 2502DFD021/001 修改記錄如下: 20250203 15:29:34 (24025) 退火碼: >> S1, 用途碼: >> CIA008, 背面標示: >> C814, 訂單背面顏色(五碼): >> BW73Y, 背面漆膜厚: >> 12.5, 背面漆塗漆型式幾塗幾烤: >> 2, 鉻酸鹽: >> Z, 訂單厚度: >> 0.52, 訂單重: >> 100, 重量容許率(下限): >> 10, 重量容許率(上限): >> 10, 訂單寬度: >> 914, 鍍製方式: >> AC, 鋼捲內徑: >> 508, 鋼捲下限重: >> 3, 鋼捲上限重: >> 5, 壓花條件碼: >> -, 表面花紋: >> R, 綠色識別碼: >> -, 印刷輥號: >> -, 產品代碼: >> PPGL, 皮膜碼: >> -, 單位別: >> M, 油品種類: >> Z, 塗油量: >> Z, 包裝代碼: >> D2 , 保護膜碼: >> -, 客戶試片取樣型式: >> -, 調質碼: >> S, 套筒碼: >> R , 規格: >> CGLC400-20, 製造標準: >> CNS, 表面處理劑種類: >> Z, 表面處理劑塗佈量: >> Z, 伸長率測試: >> N, 硬度測試碼: >> N, 抗拉強度測試: >> N, 降伏強度測試: >> N, 厚度變異: >> -1.4, 訂單正面顏色(五碼): >> SC306, 正面漆膜厚: >> 25, 正面漆塗漆型式幾塗幾烤: >> 2, 修邊碼: >> Y, 重量碼: >> AW, 鋼捲捲向: >> I, 鍍層碼: >> AZ150, | H:厚度偏薄
PPGL | 2502DFD022/001 | 1. 提醒：CNS 第三類保固 PPGL AZ150（含）以上，PPGI Z27 （含）以上 TOP ≧25U , BK 兩層塗裝 (OFP00448)-{.不符.} 2. 再三提醒確認！CNS &JIS 塗裝 PVDF 需要"3類"耐候等級。並注意鍍層或膜厚是否符合.... (OFP00568)-{.不符.} | 1. 部分大陸料含B元素超過CNS規範管制，故請原料CNS規範之訂單不要配大陸料 (OFP00684)-{.不符.} | 1. 訂單若有厚度變異，冷軋厚度公差比照烤漆計算公式 , 但最小為 1/2 公差做設定 (OFP00254)-{.不符.} 2. "偏薄要求訂單" 鍍後厚度減 鍍後厚度下限需大於 0.02 MM,以免發生厚度不足狀況 (OFP00369)-{.不符.} 3. 提醒：CNS 第三類保固 PPGL AZ150（含）以上，PPGI Z27 （含）以上 TOP ≧25U , BK 兩層塗裝 (OFP00448)-{.不符.} 4. 再三提醒確認！CNS &JIS 塗裝 PVDF 需要"3類"耐候等級。並注意鍍層或膜厚是否符合.... (OFP00568)-{.不符.} 5. 部分大陸料含B元素超過CNS規範管制，故請原料CNS規範之訂單不要配大陸料 (OFP00684)-{.不符.} | 訂單:2502DFD022/001 CPL <生產備註> 事項如下 . 除HGI/ HGL 訂單邊緣不噴油. 其餘皆側緣噴油 (RMK00285) | 訂單:2502DFD022/001 CR1 <生產備註> 事項如下 . 完軋寬度超出管制值上限≦2mm時,冷軋繼續生產並填寫品質異常通報單給鍍鋅線,以便調整張力與板溫 (RMK00278) | 訂單:2502DFD022/001 CR2 <生產備註> 事項如下 . 完軋寬度超出管制值上限≦2mm時,冷軋繼續生產並填寫品質異常通報單給鍍鋅線,以便調整張力與板溫 (RMK00278) | 訂單:2502DFD022/001 CG1 <生產備註> 事項如下 . 平板類,鍍鋅生產時SKIN PASS & T/L 請依據鍍鋅標準規定生產 (RMK00100) . 鍍鋅表面不可有鋅痕、壓痕、凹陷、及刮傷 、應變痕等。 (RMK00100) . 出口鋼捲盤捲後目視不允許有鼓起. (RMK00100) | 訂單:2502DFD022/001 CG2 <生產備註> 事項如下 . 平板類,鍍鋅生產時SKIN PASS & T/L 請依據鍍鋅標準規定生產 (RMK00100) . 鍍鋅表面不可有鋅痕、壓痕、凹陷、及刮傷 、應變痕等。 (RMK00100) . 出口鋼捲盤捲後目視不允許有鼓起. (RMK00100) | 訂單:2502DFD022/001 CC1 <生產備註> 事項如下 . 1.本單若塗裝背面漆一律改為REVERSE COATING 例外訂單如下敘述 (RMK00163) . 2.例外訂單為R字頭超低光澤與PVDF (＞25μ)，背面漆可改 NATURE COATING，但搭配底漆避免遮蓋性不佳 (RMK00163) . ★品檢注意！JIS&CNS 訂單必須每滿50噸一定要再做一次TEST (RMK00259) . 1.有客戶要下CNS第3類,以下備註麻煩CCP與TSD遵循,謝謝! (RMK00394) . 1.1.面漆塗佈量務必>=90%（如果背面用面漆也一樣） (RMK00394) . 1.2.務必留30cm*全寬試片1片,供實驗室委託確認SST與QUV性能。並於試片上註明"SST 2000HRS、QUV 1500HRS" (RMK00394) . 【PMT】本單面漆為"PVDF"，經會議決議需量測板溫並記錄之。每一張排程需量測一次否則追究責任 (RMK00503) . 【抽氣量】白色系在CC1生產時,FINISH抽氣量請設定250,如生產中發生色差b值異常升高,請股長再加大抽氣量因應 (RMK00560) | 訂單:2502DFD022/001 CC2 <生產備註> 事項如下 . 1.本單若塗裝背面漆一律改為REVERSE COATING 例外訂單如下敘述 (RMK00163) . 2.例外訂單為R字頭超低光澤與PVDF (＞25μ)，背面漆可改 NATURE COATING，但搭配底漆避免遮蓋性不佳 (RMK00163) . ★品檢注意！JIS&CNS 訂單必須每滿50噸一定要再做一次TEST (RMK00259) . 1.有客戶要下CNS第3類,以下備註麻煩CCP與TSD遵循,謝謝! (RMK00394) . 1.1.面漆塗佈量務必>=90%（如果背面用面漆也一樣） (RMK00394) . 1.2.務必留30cm*全寬試片1片,供實驗室委託確認SST與QUV性能。並於試片上註明"SST 2000HRS、QUV 1500HRS" (RMK00394) . 【PMT】本單面漆為"PVDF"，經會議決議需量測板溫並記錄之。每一張排程需量測一次否則追究責任 (RMK00503) . 【抽氣量】白色系在CC1生產時,FINISH抽氣量請設定250,如生產中發生色差b值異常升高,請股長再加大抽氣量因應 (RMK00560) | 訂單:2502DFD022/001 RCL 無 <生產備註> 事項 | 訂單:2502DFD022/001 CCPK 無 <生產備註> 事項 | 訂單:2502DFD022/001 CGQC 無 <品檢備註> 事項 | 訂單:2502DFD022/001 CCQC <品檢備註> 事項如下 . 1.本單若塗裝背面漆一律改為REVERSE COATING 例外訂單如下敘述 (RMK00163) . 2.例外訂單為R字頭超低光澤與PVDF (＞25μ)，背面漆可改 NATURE COATING，但搭配底漆避免遮蓋性不佳 (RMK00163) . ★品檢注意！JIS&CNS 訂單必須每滿50噸一定要再做一次TEST (RMK00259) . 1.有客戶要下CNS第3類,以下備註麻煩CCP與TSD遵循,謝謝! (RMK00394) . 1.1.面漆塗佈量務必>=90%（如果背面用面漆也一樣） (RMK00394) . 1.2.務必留30cm*全寬試片1片,供實驗室委託確認SST與QUV性能。並於試片上註明"SST 2000HRS、QUV 1500HRS" (RMK00394) . 【PMT】本單面漆為"PVDF"，經會議決議需量測板溫並記錄之。每一張排程需量測一次否則追究責任 (RMK00503) | 訂單:2502DFD022/001 TOL 無 <生產備註> 事項 |  | 訂單 2502DFD022/001 修改記錄如下: 20250204 11:46:46 (24025) 退火碼: >> S1, 用途碼: >> CIA008, 背面標示: >> C815, 訂單背面顏色(五碼): >> BW73Y, 背面漆膜厚: >> 12.5, 背面漆塗漆型式幾塗幾烤: >> 2, 鉻酸鹽: >> Z, 訂單厚度: >> 0.52, 訂單重: >> 35, 重量容許率(下限): >> 10, 重量容許率(上限): >> 10, 訂單寬度: >> 914, 鍍製方式: >> AC, 鋼捲內徑: >> 508, 鋼捲下限重: >> 3, 鋼捲上限重: >> 5, 壓花條件碼: >> -, 表面花紋: >> R, 綠色識別碼: >> -, 印刷輥號: >> -, 產品代碼: >> PPGL, 皮膜碼: >> -, 單位別: >> M, 油品種類: >> Z, 塗油量: >> Z, 包裝代碼: >> D2 , 保護膜碼: >> -, 客戶試片取樣型式: >> -, 調質碼: >> S, 套筒碼: >> R , 規格: >> CGLC400-30, 製造標準: >> CNS, 表面處理劑種類: >> Z, 表面處理劑塗佈量: >> Z, 伸長率測試: >> N, 硬度測試碼: >> N, 抗拉強度測試: >> N, 降伏強度測試: >> N, 厚度變異: >> -1.4, 訂單正面顏色(五碼): >> FW386, 正面漆膜厚: >> 25, 正面漆塗漆型式幾塗幾烤: >> 2, 修邊碼: >> Y, 重量碼: >> AW, 鋼捲捲向: >> I, 鍍層碼: >> AZ150, | H:厚度偏薄
PPGL | 2502DFD022/002 | 1. 提醒：CNS 第三類保固 PPGL AZ150（含）以上，PPGI Z27 （含）以上 TOP ≧25U , BK 兩層塗裝 (OFP00448)-{.不符.} 2. 再三提醒確認！CNS &JIS 塗裝 PVDF 需要"3類"耐候等級。並注意鍍層或膜厚是否符合.... (OFP00568)-{.不符.} | 1. 部分大陸料含B元素超過CNS規範管制，故請原料CNS規範之訂單不要配大陸料 (OFP00684)-{.不符.} | 1. 訂單若有厚度變異，冷軋厚度公差比照烤漆計算公式 , 但最小為 1/2 公差做設定 (OFP00254)-{.不符.} 2. "偏薄要求訂單" 鍍後厚度減 鍍後厚度下限需大於 0.02 MM,以免發生厚度不足狀況 (OFP00369)-{.不符.} 3. 提醒：CNS 第三類保固 PPGL AZ150（含）以上，PPGI Z27 （含）以上 TOP ≧25U , BK 兩層塗裝 (OFP00448)-{.不符.} 4. 再三提醒確認！CNS &JIS 塗裝 PVDF 需要"3類"耐候等級。並注意鍍層或膜厚是否符合.... (OFP00568)-{.不符.} 5. 部分大陸料含B元素超過CNS規範管制，故請原料CNS規範之訂單不要配大陸料 (OFP00684)-{.不符.} | 訂單:2502DFD022/002 CPL <生產備註> 事項如下 . 除HGI/ HGL 訂單邊緣不噴油. 其餘皆側緣噴油 (RMK00285) | 訂單:2502DFD022/002 CR1 <生產備註> 事項如下 . 完軋寬度超出管制值上限≦2mm時,冷軋繼續生產並填寫品質異常通報單給鍍鋅線,以便調整張力與板溫 (RMK00278) | 訂單:2502DFD022/002 CR2 <生產備註> 事項如下 . 完軋寬度超出管制值上限≦2mm時,冷軋繼續生產並填寫品質異常通報單給鍍鋅線,以便調整張力與板溫 (RMK00278) | 訂單:2502DFD022/002 CG1 <生產備註> 事項如下 . 平板類,鍍鋅生產時SKIN PASS & T/L 請依據鍍鋅標準規定生產 (RMK00100) . 鍍鋅表面不可有鋅痕、壓痕、凹陷、及刮傷 、應變痕等。 (RMK00100) . 出口鋼捲盤捲後目視不允許有鼓起. (RMK00100) | 訂單:2502DFD022/002 CG2 <生產備註> 事項如下 . 平板類,鍍鋅生產時SKIN PASS & T/L 請依據鍍鋅標準規定生產 (RMK00100) . 鍍鋅表面不可有鋅痕、壓痕、凹陷、及刮傷 、應變痕等。 (RMK00100) . 出口鋼捲盤捲後目視不允許有鼓起. (RMK00100) | 訂單:2502DFD022/002 CC1 <生產備註> 事項如下 . 1.本單若塗裝背面漆一律改為REVERSE COATING 例外訂單如下敘述 (RMK00163) . 2.例外訂單為R字頭超低光澤與PVDF (＞25μ)，背面漆可改 NATURE COATING，但搭配底漆避免遮蓋性不佳 (RMK00163) . ★品檢注意！JIS&CNS 訂單必須每滿50噸一定要再做一次TEST (RMK00259) . 1.有客戶要下CNS第3類,以下備註麻煩CCP與TSD遵循,謝謝! (RMK00394) . 1.1.面漆塗佈量務必>=90%（如果背面用面漆也一樣） (RMK00394) . 1.2.務必留30cm*全寬試片1片,供實驗室委託確認SST與QUV性能。並於試片上註明"SST 2000HRS、QUV 1500HRS" (RMK00394) . 【PMT】本單面漆為"PVDF"，經會議決議需量測板溫並記錄之。每一張排程需量測一次否則追究責任 (RMK00503) | 訂單:2502DFD022/002 CC2 <生產備註> 事項如下 . 1.本單若塗裝背面漆一律改為REVERSE COATING 例外訂單如下敘述 (RMK00163) . 2.例外訂單為R字頭超低光澤與PVDF (＞25μ)，背面漆可改 NATURE COATING，但搭配底漆避免遮蓋性不佳 (RMK00163) . ★品檢注意！JIS&CNS 訂單必須每滿50噸一定要再做一次TEST (RMK00259) . 1.有客戶要下CNS第3類,以下備註麻煩CCP與TSD遵循,謝謝! (RMK00394) . 1.1.面漆塗佈量務必>=90%（如果背面用面漆也一樣） (RMK00394) . 1.2.務必留30cm*全寬試片1片,供實驗室委託確認SST與QUV性能。並於試片上註明"SST 2000HRS、QUV 1500HRS" (RMK00394) . 【PMT】本單面漆為"PVDF"，經會議決議需量測板溫並記錄之。每一張排程需量測一次否則追究責任 (RMK00503) | 訂單:2502DFD022/002 RCL 無 <生產備註> 事項 | 訂單:2502DFD022/002 CCPK 無 <生產備註> 事項 | 訂單:2502DFD022/002 CGQC 無 <品檢備註> 事項 | 訂單:2502DFD022/002 CCQC <品檢備註> 事項如下 . 1.本單若塗裝背面漆一律改為REVERSE COATING 例外訂單如下敘述 (RMK00163) . 2.例外訂單為R字頭超低光澤與PVDF (＞25μ)，背面漆可改 NATURE COATING，但搭配底漆避免遮蓋性不佳 (RMK00163) . ★品檢注意！JIS&CNS 訂單必須每滿50噸一定要再做一次TEST (RMK00259) . 1.有客戶要下CNS第3類,以下備註麻煩CCP與TSD遵循,謝謝! (RMK00394) . 1.1.面漆塗佈量務必>=90%（如果背面用面漆也一樣） (RMK00394) . 1.2.務必留30cm*全寬試片1片,供實驗室委託確認SST與QUV性能。並於試片上註明"SST 2000HRS、QUV 1500HRS" (RMK00394) . 【PMT】本單面漆為"PVDF"，經會議決議需量測板溫並記錄之。每一張排程需量測一次否則追究責任 (RMK00503) | 訂單:2502DFD022/002 TOL 無 <生產備註> 事項 |  | 訂單 2502DFD022/002 修改記錄如下: 20250204 11:46:49 (24025) 退火碼: >> S1, 用途碼: >> CIA008, 背面標示: >> C815, 訂單背面顏色(五碼): >> BW73Y, 背面漆膜厚: >> 12.5, 背面漆塗漆型式幾塗幾烤: >> 2, 鉻酸鹽: >> Z, 訂單厚度: >> 0.52, 訂單重: >> 25, 重量容許率(下限): >> 10, 重量容許率(上限): >> 10, 訂單寬度: >> 914, 鍍製方式: >> AC, 鋼捲內徑: >> 508, 鋼捲下限重: >> 3, 鋼捲上限重: >> 5, 壓花條件碼: >> -, 表面花紋: >> R, 綠色識別碼: >> -, 印刷輥號: >> -, 產品代碼: >> PPGL, 皮膜碼: >> -, 單位別: >> M, 油品種類: >> Z, 塗油量: >> Z, 包裝代碼: >> D2 , 保護膜碼: >> -, 客戶試片取樣型式: >> -, 調質碼: >> S, 套筒碼: >> R , 規格: >> CGLC400-30, 製造標準: >> CNS, 表面處理劑種類: >> Z, 表面處理劑塗佈量: >> Z, 伸長率測試: >> N, 硬度測試碼: >> N, 抗拉強度測試: >> N, 降伏強度測試: >> N, 厚度變異: >> -1.4, 訂單正面顏色(五碼): >> FY326, 正面漆膜厚: >> 25, 正面漆塗漆型式幾塗幾烤: >> 2, 修邊碼: >> Y, 重量碼: >> AW, 鋼捲捲向: >> I, 鍍層碼: >> AZ150, 20250205 09:19:17 (23003) 訂單重: 25 >> 30, | H:厚度偏薄
PPGL | 2502DFD023/001 |  | 1. 部分大陸料含B元素超過CNS規範管制，故請原料CNS規範之訂單不要配大陸料 (OFP00684)-{.不符.} | 1. 訂單若有厚度變異，冷軋厚度公差比照烤漆計算公式 , 但最小為 1/2 公差做設定 (OFP00254)-{.不符.} 2. "偏薄要求訂單" 鍍後厚度減 鍍後厚度下限需大於 0.02 MM,以免發生厚度不足狀況 (OFP00369)-{.不符.} 3. 部分大陸料含B元素超過CNS規範管制，故請原料CNS規範之訂單不要配大陸料 (OFP00684)-{.不符.} | 訂單:2502DFD023/001 CPL <生產備註> 事項如下 . 除HGI/ HGL 訂單邊緣不噴油. 其餘皆側緣噴油 (RMK00285) | 訂單:2502DFD023/001 CR1 無 <生產備註> 事項 | 訂單:2502DFD023/001 CR2 無 <生產備註> 事項 | 訂單:2502DFD023/001 CG1 <生產備註> 事項如下 . 瓦形屋頂用 注意鍍層控制範圍：min=標準值，Max=標準值+30 (RMK00103) . 因成形性需求故鍍層量有上限管制，排程變換前後一顆分切請U3暫留，待產線確認鍍層量後再行處置。 (RMK00103) | 訂單:2502DFD023/001 CG2 <生產備註> 事項如下 . 瓦形屋頂用 注意鍍層控制範圍：min=標準值，Max=標準值+30 (RMK00103) . 因成形性需求故鍍層量有上限管制，排程變換前後一顆分切請U3暫留，待產線確認鍍層量後再行處置。 (RMK00103) | 訂單:2502DFD023/001 CC1 <生產備註> 事項如下 . 超低光澤產品,色差計塗佈量依據5+20U為基準。RYF89 以5+22U為基準。 (RMK00103) . 請出口人員貼上"請勿堆疊"紅色標簽. (RMK00103) . R字頭色碼 MASS 目標100%~115%之間. (RMK00103) . R字頭色碼塗佈量須在20U以上,不然會有白色點狀(繩紋),已被客戶訴賠. (RMK00103) . 捲起單位張力請加大至 5.5（有另行備註要求張力設定時，依另行備註需求設定）） (RMK00103) . 1.本單若塗裝背面漆一律改為REVERSE COATING 例外訂單如下敘述 (RMK00163) . 2.例外訂單為R字頭超低光澤與PVDF (＞25μ)，背面漆可改 NATURE COATING，但搭配底漆避免遮蓋性不佳 (RMK00163) . ★品檢注意！JIS&CNS 訂單必須每滿50噸一定要再做一次TEST (RMK00259) . 1.此為NEO塗料,色差計請用有"(20150105)"的標準樣檔名確認色差值,找不到檔案時請通知TED工程師，分機#321 (RMK00343) . 2.色差放行標準為ΔL、Δa、Δb≦±0.6,光澤放行標準放寬到7以下放行,目視色差不管制 (RMK00343) . 2015年發生過訴賠。請出口使用鋼套桶前請檢查焊接處，以免捲取後產生折痕 (RMK00381) | 訂單:2502DFD023/001 CC2 <生產備註> 事項如下 . 超低光澤產品,色差計塗佈量依據5+20U為基準。RYF89 以5+22U為基準。 (RMK00103) . 請出口人員貼上"請勿堆疊"紅色標簽. (RMK00103) . R字頭色碼 MASS 目標100%~115%之間. (RMK00103) . R字頭色碼塗佈量須在20U以上,不然會有白色點狀(繩紋),已被客戶訴賠. (RMK00103) . 1.本單若塗裝背面漆一律改為REVERSE COATING 例外訂單如下敘述 (RMK00163) . 2.例外訂單為R字頭超低光澤與PVDF (＞25μ)，背面漆可改 NATURE COATING，但搭配底漆避免遮蓋性不佳 (RMK00163) . ★品檢注意！JIS&CNS 訂單必須每滿50噸一定要再做一次TEST (RMK00259) . 1.此為NEO塗料,色差計請用有"(20150105)"的標準樣檔名確認色差值,找不到檔案時請通知TED工程師，分機#321 (RMK00343) . 2.色差放行標準為ΔL、Δa、Δb≦±0.6,光澤放行標準放寬到7以下放行,目視色差不管制 (RMK00343) . 2015年發生過訴賠。請出口使用鋼套桶前請檢查焊接處，以免捲取後產生折痕 (RMK00381) | 訂單:2502DFD023/001 RCL 無 <生產備註> 事項 | 訂單:2502DFD023/001 CCPK 無 <生產備註> 事項 | 訂單:2502DFD023/001 CGQC <品檢備註> 事項如下 . 瓦形屋頂用 注意鍍層控制範圍：min=標準值，Max=標準值+30 (RMK00103) | 訂單:2502DFD023/001 CCQC <品檢備註> 事項如下 . 超低光澤產品,色差計塗佈量依據5+20U為基準。RYF89 以5+22U為基準。 (RMK00103) . R字頭色碼 MASS 目標100%~115%之間. (RMK00103) . 1.本單若塗裝背面漆一律改為REVERSE COATING 例外訂單如下敘述 (RMK00163) . 2.例外訂單為R字頭超低光澤與PVDF (＞25μ)，背面漆可改 NATURE COATING，但搭配底漆避免遮蓋性不佳 (RMK00163) . ★品檢注意！JIS&CNS 訂單必須每滿50噸一定要再做一次TEST (RMK00259) . 1.此為NEO塗料,色差計請用有"(20150105)"的標準樣檔名確認色差值,找不到檔案時請通知TED工程師，分機#321 (RMK00343) . 2.色差放行標準為ΔL、Δa、Δb≦±0.6,光澤放行標準放寬到7以下放行,目視色差不管制 (RMK00343) | 訂單:2502DFD023/001 TOL 無 <生產備註> 事項 |  | 訂單 2502DFD023/001 修改記錄如下: 20250204 13:23:42 (24025) 退火碼: >> S1, 用途碼: >> COA012, 背面標示: >> C844, 訂單背面顏色(五碼): >> BW73N, 背面漆膜厚: >> NOM, 背面漆塗漆型式幾塗幾烤: >> 2, 鉻酸鹽: >> Z, 訂單厚度: >> 0.42, 訂單重: >> 50, 重量容許率(下限): >> 10, 重量容許率(上限): >> 10, 訂單寬度: >> 914, 鍍製方式: >> AC, 鋼捲內徑: >> 508, 鋼捲下限重: >> 3, 鋼捲上限重: >> 5, 壓花條件碼: >> -, 表面花紋: >> R, 綠色識別碼: >> -, 印刷輥號: >> -, 產品代碼: >> PPGL, 皮膜碼: >> -, 單位別: >> M, 油品種類: >> Z, 塗油量: >> Z, 包裝代碼: >> D2 , 保護膜碼: >> -, 客戶試片取樣型式: >> -, 調質碼: >> S, 套筒碼: >> S , 規格: >> CGLCC-20, 製造標準: >> CNS, 表面處理劑種類: >> Z, 表面處理劑塗佈量: >> Z, 伸長率測試: >> N, 硬度測試碼: >> N, 抗拉強度測試: >> N, 降伏強度測試: >> N, 厚度變異: >> -1.2, 訂單正面顏色(五碼): >> RYB89, 正面漆膜厚: >> 25, 正面漆塗漆型式幾塗幾烤: >> 2, 修邊碼: >> Y, 重量碼: >> AW, 鋼捲捲向: >> I, 鍍層碼: >> AZ150, | H:厚度偏薄
PPGL | 2502DFD023/002 |  | 1. 部分大陸料含B元素超過CNS規範管制，故請原料CNS規範之訂單不要配大陸料 (OFP00684)-{.不符.} | 1. 訂單若有厚度變異，冷軋厚度公差比照烤漆計算公式 , 但最小為 1/2 公差做設定 (OFP00254)-{.不符.} 2. "偏薄要求訂單" 鍍後厚度減 鍍後厚度下限需大於 0.02 MM,以免發生厚度不足狀況 (OFP00369)-{.不符.} 3. 部分大陸料含B元素超過CNS規範管制，故請原料CNS規範之訂單不要配大陸料 (OFP00684)-{.不符.} | 訂單:2502DFD023/002 CPL <生產備註> 事項如下 . 除HGI/ HGL 訂單邊緣不噴油. 其餘皆側緣噴油 (RMK00285) | 訂單:2502DFD023/002 CR1 無 <生產備註> 事項 | 訂單:2502DFD023/002 CR2 無 <生產備註> 事項 | 訂單:2502DFD023/002 CG1 <生產備註> 事項如下 . 瓦形屋頂用 注意鍍層控制範圍：min=標準值，Max=標準值+30 (RMK00103) . 因成形性需求故鍍層量有上限管制，排程變換前後一顆分切請U3暫留，待產線確認鍍層量後再行處置。 (RMK00103) | 訂單:2502DFD023/002 CG2 <生產備註> 事項如下 . 瓦形屋頂用 注意鍍層控制範圍：min=標準值，Max=標準值+30 (RMK00103) . 因成形性需求故鍍層量有上限管制，排程變換前後一顆分切請U3暫留，待產線確認鍍層量後再行處置。 (RMK00103) | 訂單:2502DFD023/002 CC1 <生產備註> 事項如下 . 超低光澤產品,色差計塗佈量依據5+20U為基準。RYF89 以5+22U為基準。 (RMK00103) . 請出口人員貼上"請勿堆疊"紅色標簽. (RMK00103) . R字頭色碼 MASS 目標100%~115%之間. (RMK00103) . R字頭色碼塗佈量須在20U以上,不然會有白色點狀(繩紋),已被客戶訴賠. (RMK00103) . 捲起單位張力請加大至 5.5（有另行備註要求張力設定時，依另行備註需求設定）） (RMK00103) . 1.本單若塗裝背面漆一律改為REVERSE COATING 例外訂單如下敘述 (RMK00163) . 2.例外訂單為R字頭超低光澤與PVDF (＞25μ)，背面漆可改 NATURE COATING，但搭配底漆避免遮蓋性不佳 (RMK00163) . ★品檢注意！JIS&CNS 訂單必須每滿50噸一定要再做一次TEST (RMK00259) . 1.此為NEO塗料,色差計請用有"(20150105)"的標準樣檔名確認色差值,找不到檔案時請通知TED工程師，分機#321 (RMK00343) . 2.色差放行標準為ΔL、Δa、Δb≦±0.6,光澤放行標準放寬到7以下放行,目視色差不管制 (RMK00343) . CC1:本單厚度≧0.52mm，經測試結果標準PMT請以225℃為標準去計算爐溫 (RMK00379) . 2015年發生過訴賠。請出口使用鋼套桶前請檢查焊接處，以免捲取後產生折痕 (RMK00381) | 訂單:2502DFD023/002 CC2 <生產備註> 事項如下 . 超低光澤產品,色差計塗佈量依據5+20U為基準。RYF89 以5+22U為基準。 (RMK00103) . 請出口人員貼上"請勿堆疊"紅色標簽. (RMK00103) . R字頭色碼 MASS 目標100%~115%之間. (RMK00103) . R字頭色碼塗佈量須在20U以上,不然會有白色點狀(繩紋),已被客戶訴賠. (RMK00103) . 1.本單若塗裝背面漆一律改為REVERSE COATING 例外訂單如下敘述 (RMK00163) . 2.例外訂單為R字頭超低光澤與PVDF (＞25μ)，背面漆可改 NATURE COATING，但搭配底漆避免遮蓋性不佳 (RMK00163) . ★品檢注意！JIS&CNS 訂單必須每滿50噸一定要再做一次TEST (RMK00259) . 1.此為NEO塗料,色差計請用有"(20150105)"的標準樣檔名確認色差值,找不到檔案時請通知TED工程師，分機#321 (RMK00343) . 2.色差放行標準為ΔL、Δa、Δb≦±0.6,光澤放行標準放寬到7以下放行,目視色差不管制 (RMK00343) . CC1:本單厚度≧0.52mm，經測試結果標準PMT請以225℃為標準去計算爐溫 (RMK00379) . 2015年發生過訴賠。請出口使用鋼套桶前請檢查焊接處，以免捲取後產生折痕 (RMK00381) | 訂單:2502DFD023/002 RCL 無 <生產備註> 事項 | 訂單:2502DFD023/002 CCPK 無 <生產備註> 事項 | 訂單:2502DFD023/002 CGQC <品檢備註> 事項如下 . 瓦形屋頂用 注意鍍層控制範圍：min=標準值，Max=標準值+30 (RMK00103) | 訂單:2502DFD023/002 CCQC <品檢備註> 事項如下 . 超低光澤產品,色差計塗佈量依據5+20U為基準。RYF89 以5+22U為基準。 (RMK00103) . R字頭色碼 MASS 目標100%~115%之間. (RMK00103) . 1.本單若塗裝背面漆一律改為REVERSE COATING 例外訂單如下敘述 (RMK00163) . 2.例外訂單為R字頭超低光澤與PVDF (＞25μ)，背面漆可改 NATURE COATING，但搭配底漆避免遮蓋性不佳 (RMK00163) . ★品檢注意！JIS&CNS 訂單必須每滿50噸一定要再做一次TEST (RMK00259) . 1.此為NEO塗料,色差計請用有"(20150105)"的標準樣檔名確認色差值,找不到檔案時請通知TED工程師，分機#321 (RMK00343) . 2.色差放行標準為ΔL、Δa、Δb≦±0.6,光澤放行標準放寬到7以下放行,目視色差不管制 (RMK00343) | 訂單:2502DFD023/002 TOL 無 <生產備註> 事項 |  | 訂單 2502DFD023/002 修改記錄如下: 20250204 13:23:54 (24025) 退火碼: >> S1, 用途碼: >> COA012, 背面標示: >> C844, 訂單背面顏色(五碼): >> BW73N, 背面漆膜厚: >> NOM, 背面漆塗漆型式幾塗幾烤: >> 2, 鉻酸鹽: >> Z, 訂單厚度: >> 0.52, 訂單重: >> 20, 重量容許率(下限): >> 10, 重量容許率(上限): >> 10, 訂單寬度: >> 914, 鍍製方式: >> AC, 鋼捲內徑: >> 508, 鋼捲下限重: >> 3, 鋼捲上限重: >> 5, 壓花條件碼: >> -, 表面花紋: >> R, 綠色識別碼: >> -, 印刷輥號: >> -, 產品代碼: >> PPGL, 皮膜碼: >> -, 單位別: >> M, 油品種類: >> Z, 塗油量: >> Z, 包裝代碼: >> D2 , 保護膜碼: >> -, 客戶試片取樣型式: >> -, 調質碼: >> S, 套筒碼: >> S , 規格: >> CGLCC-20, 製造標準: >> CNS, 表面處理劑種類: >> Z, 表面處理劑塗佈量: >> Z, 伸長率測試: >> N, 硬度測試碼: >> N, 抗拉強度測試: >> N, 降伏強度測試: >> N, 厚度變異: >> -1.4, 訂單正面顏色(五碼): >> RYB89, 正面漆膜厚: >> 25, 正面漆塗漆型式幾塗幾烤: >> 2, 修邊碼: >> Y, 重量碼: >> AW, 鋼捲捲向: >> I, 鍍層碼: >> AZ150, | H:厚度偏薄
PPGL | 2502DFD024/001 | 1. 單捲限重檢核 (原料重:15~20, 分切困難:20, 單捲限重:4.00~4.90)(OFP00031)-{.不符.} | 1. 部分大陸料含B元素超過CNS規範管制，故請原料CNS規範之訂單不要配大陸料 (OFP00684)-{.不符.} | 1. 訂單若有厚度變異，冷軋厚度公差比照烤漆計算公式 , 但最小為 1/2 公差做設定 (OFP00254)-{.不符.} 2. "偏薄要求訂單" 鍍後厚度減 鍍後厚度下限需大於 0.02 MM,以免發生厚度不足狀況 (OFP00369)-{.不符.} 3. 部分大陸料含B元素超過CNS規範管制，故請原料CNS規範之訂單不要配大陸料 (OFP00684)-{.不符.} | 訂單:2502DFD024/001 CPL <生產備註> 事項如下 . 除HGI/ HGL 訂單邊緣不噴油. 其餘皆側緣噴油 (RMK00285) | 訂單:2502DFD024/001 CR1 無 <生產備註> 事項 | 訂單:2502DFD024/001 CR2 無 <生產備註> 事項 | 訂單:2502DFD024/001 CG1 <生產備註> 事項如下 . 平板類,鍍鋅生產時SKIN PASS & T/L 請依據鍍鋅標準規定生產 (RMK00100) . 鍍鋅表面不可有鋅痕、壓痕、凹陷、及刮傷 、應變痕等。 (RMK00100) . 出口鋼捲盤捲後目視不允許有鼓起. (RMK00100) . 瓦形屋頂用 注意鍍層控制範圍：min=標準值，Max=標準值+30 (RMK00103) . 因成形性需求故鍍層量有上限管制，排程變換前後一顆分切請U3暫留，待產線確認鍍層量後再行處置。 (RMK00103) | 訂單:2502DFD024/001 CG2 <生產備註> 事項如下 . 平板類,鍍鋅生產時SKIN PASS & T/L 請依據鍍鋅標準規定生產 (RMK00100) . 鍍鋅表面不可有鋅痕、壓痕、凹陷、及刮傷 、應變痕等。 (RMK00100) . 出口鋼捲盤捲後目視不允許有鼓起. (RMK00100) . 瓦形屋頂用 注意鍍層控制範圍：min=標準值，Max=標準值+30 (RMK00103) . 因成形性需求故鍍層量有上限管制，排程變換前後一顆分切請U3暫留，待產線確認鍍層量後再行處置。 (RMK00103) | 訂單:2502DFD024/001 CC1 <生產備註> 事項如下 . 【分切注意】生產過程有異常先不分切，請回饋PP確認分切設定。 (RMK-YL_KUNG) . 【烤漆分切注意】限重4-4.9噸，最後一顆可不依限重，勿超過上限重。 (RMK-YL_KUNG) . 超低光澤產品,色差計塗佈量依據5+20U為基準。RYF89 以5+22U為基準。 (RMK00103) . 請出口人員貼上"請勿堆疊"紅色標簽. (RMK00103) . R字頭色碼 MASS 目標100%~115%之間. (RMK00103) . R字頭色碼塗佈量須在20U以上,不然會有白色點狀(繩紋),已被客戶訴賠. (RMK00103) . 捲起單位張力請加大至 5.5（有另行備註要求張力設定時，依另行備註需求設定）） (RMK00103) . 1.本單若塗裝背面漆一律改為REVERSE COATING 例外訂單如下敘述 (RMK00163) . 2.例外訂單為R字頭超低光澤與PVDF (＞25μ)，背面漆可改 NATURE COATING，但搭配底漆避免遮蓋性不佳 (RMK00163) . ★品檢注意！JIS&CNS 訂單必須每滿50噸一定要再做一次TEST (RMK00259) . 2015年發生過訴賠。請出口使用鋼套桶前請檢查焊接處，以免捲取後產生折痕 (RMK00381) | 訂單:2502DFD024/001 CC2 <生產備註> 事項如下 . 【分切注意】生產過程有異常先不分切，請回饋PP確認分切設定。 (RMK-YL_KUNG) . 【烤漆分切注意】限重4-4.9噸，最後一顆可不依限重，勿超過上限重。 (RMK-YL_KUNG) . 超低光澤產品,色差計塗佈量依據5+20U為基準。RYF89 以5+22U為基準。 (RMK00103) . 請出口人員貼上"請勿堆疊"紅色標簽. (RMK00103) . R字頭色碼 MASS 目標100%~115%之間. (RMK00103) . R字頭色碼塗佈量須在20U以上,不然會有白色點狀(繩紋),已被客戶訴賠. (RMK00103) . 1.本單若塗裝背面漆一律改為REVERSE COATING 例外訂單如下敘述 (RMK00163) . 2.例外訂單為R字頭超低光澤與PVDF (＞25μ)，背面漆可改 NATURE COATING，但搭配底漆避免遮蓋性不佳 (RMK00163) . ★品檢注意！JIS&CNS 訂單必須每滿50噸一定要再做一次TEST (RMK00259) . 2015年發生過訴賠。請出口使用鋼套桶前請檢查焊接處，以免捲取後產生折痕 (RMK00381) | 訂單:2502DFD024/001 RCL 無 <生產備註> 事項 | 訂單:2502DFD024/001 CCPK 無 <生產備註> 事項 | 訂單:2502DFD024/001 CGQC <品檢備註> 事項如下 . 瓦形屋頂用 注意鍍層控制範圍：min=標準值，Max=標準值+30 (RMK00103) | 訂單:2502DFD024/001 CCQC <品檢備註> 事項如下 . 【分切注意】生產過程有異常先不分切，請回饋PP確認分切設定。 (RMK-YL_KUNG) . 【烤漆分切注意】限重4-4.9噸，最後一顆可不依限重，勿超過上限重。 (RMK-YL_KUNG) . 超低光澤產品,色差計塗佈量依據5+20U為基準。RYF89 以5+22U為基準。 (RMK00103) . R字頭色碼 MASS 目標100%~115%之間. (RMK00103) . 1.本單若塗裝背面漆一律改為REVERSE COATING 例外訂單如下敘述 (RMK00163) . 2.例外訂單為R字頭超低光澤與PVDF (＞25μ)，背面漆可改 NATURE COATING，但搭配底漆避免遮蓋性不佳 (RMK00163) . ★品檢注意！JIS&CNS 訂單必須每滿50噸一定要再做一次TEST (RMK00259) | 訂單:2502DFD024/001 TOL 無 <生產備註> 事項 | 【烤漆分切注意】限重4-4.9噸，最後一顆可不依限重，勿超過上限重。^^/CC1/CC2/CCQC/ <<.YL_KUNG 2025/02/07 11:13.>> 【分切注意】生產過程有異常先不分切，請回饋PP確認分切設定。^^/CC1/CC2/CCQC/ <<.YL_KUNG 2025/02/07 11:15.>> | 訂單 2502DFD024/001 修改記錄如下: 20250206 09:55:33 (22030) 退火碼: >> S1, 用途碼: >> CIA008, 背面標示: >> C844, 訂單背面顏色(五碼): >> BW73N, 背面漆膜厚: >> NOM, 背面漆塗漆型式幾塗幾烤: >> 2, 鉻酸鹽: >> Z, 訂單厚度: >> 0.42, 訂單重: >> 18, 重量容許率(下限): >> 10, 重量容許率(上限): >> 10, 訂單寬度: >> 914, 鍍製方式: >> AC, 鋼捲內徑: >> 508, 鋼捲下限重: >> 4, 鋼捲上限重: >> 4.9, 壓花條件碼: >> -, 表面花紋: >> R, GL鋅花要求下限: >> -, GL鋅花要求上限: >> -, 綠色識別碼: >> -, 印刷輥號: >> -, 產品代碼: >> PPGL, 皮膜碼: >> -, 單位別: >> M, 油品種類: >> Z, 塗油量: >> Z, 包裝代碼: >> D2 , 保護膜碼: >> -, 客戶試片取樣型式: >> -, 調質碼: >> S, 套筒碼: >> S , 規格: >> CGLCC-20, 製造標準: >> CNS, 表面處理劑種類: >> Z, 表面處理劑塗佈量: >> Z, 伸長率測試: >> N, 硬度測試碼: >> N, 抗拉強度測試: >> N, 降伏強度測試: >> N, 厚度變異: >> -1.2, 訂單正面顏色(五碼): >> RBF5P, 正面漆膜厚: >> 25, 正面漆塗漆型式幾塗幾烤: >> 2, 修邊碼: >> Y, 重量碼: >> AW, 鋼捲捲向: >> I, 鍍層碼: >> AZ150, | H:厚度偏薄
PPGL | 2502DFD027/001 |  | 1. 部分大陸料含B元素超過CNS規範管制，故請原料CNS規範之訂單不要配大陸料 (OFP00684)-{.不符.} | 1. 訂單若有厚度變異，冷軋厚度公差比照烤漆計算公式 , 但最小為 1/2 公差做設定 (OFP00254)-{.不符.} 2. "偏薄要求訂單" 鍍後厚度減 鍍後厚度下限需大於 0.02 MM,以免發生厚度不足狀況 (OFP00369)-{.不符.} 3. 部分大陸料含B元素超過CNS規範管制，故請原料CNS規範之訂單不要配大陸料 (OFP00684)-{.不符.} | 訂單:2502DFD027/001 CPL <生產備註> 事項如下 . 除HGI/ HGL 訂單邊緣不噴油. 其餘皆側緣噴油 (RMK00285) | 訂單:2502DFD027/001 CR1 <生產備註> 事項如下 . 完軋寬度超出管制值上限≦2mm時,冷軋繼續生產並填寫品質異常通報單給鍍鋅線,以便調整張力與板溫 (RMK00278) | 訂單:2502DFD027/001 CR2 <生產備註> 事項如下 . 完軋寬度超出管制值上限≦2mm時,冷軋繼續生產並填寫品質異常通報單給鍍鋅線,以便調整張力與板溫 (RMK00278) | 訂單:2502DFD027/001 CG1 <生產備註> 事項如下 . 平板類,鍍鋅生產時SKIN PASS & T/L 請依據鍍鋅標準規定生產 (RMK00100) . 鍍鋅表面不可有鋅痕、壓痕、凹陷、及刮傷 、應變痕等。 (RMK00100) . 出口鋼捲盤捲後目視不允許有鼓起. (RMK00100) | 訂單:2502DFD027/001 CG2 <生產備註> 事項如下 . 平板類,鍍鋅生產時SKIN PASS & T/L 請依據鍍鋅標準規定生產 (RMK00100) . 鍍鋅表面不可有鋅痕、壓痕、凹陷、及刮傷 、應變痕等。 (RMK00100) . 出口鋼捲盤捲後目視不允許有鼓起. (RMK00100) | 訂單:2502DFD027/001 CC1 <生產備註> 事項如下 . 1.本單若塗裝背面漆一律改為REVERSE COATING 例外訂單如下敘述 (RMK00163) . 2.例外訂單為R字頭超低光澤與PVDF (＞25μ)，背面漆可改 NATURE COATING，但搭配底漆避免遮蓋性不佳 (RMK00163) . ★品檢注意！JIS&CNS 訂單必須每滿50噸一定要再做一次TEST (RMK00259) | 訂單:2502DFD027/001 CC2 <生產備註> 事項如下 . 1.本單若塗裝背面漆一律改為REVERSE COATING 例外訂單如下敘述 (RMK00163) . 2.例外訂單為R字頭超低光澤與PVDF (＞25μ)，背面漆可改 NATURE COATING，但搭配底漆避免遮蓋性不佳 (RMK00163) . ★品檢注意！JIS&CNS 訂單必須每滿50噸一定要再做一次TEST (RMK00259) | 訂單:2502DFD027/001 RCL 無 <生產備註> 事項 | 訂單:2502DFD027/001 CCPK 無 <生產備註> 事項 | 訂單:2502DFD027/001 CGQC 無 <品檢備註> 事項 | 訂單:2502DFD027/001 CCQC <品檢備註> 事項如下 . 1.本單若塗裝背面漆一律改為REVERSE COATING 例外訂單如下敘述 (RMK00163) . 2.例外訂單為R字頭超低光澤與PVDF (＞25μ)，背面漆可改 NATURE COATING，但搭配底漆避免遮蓋性不佳 (RMK00163) . ★品檢注意！JIS&CNS 訂單必須每滿50噸一定要再做一次TEST (RMK00259) | 訂單:2502DFD027/001 TOL 無 <生產備註> 事項 |  | 訂單 2502DFD027/001 修改記錄如下: 20250207 10:12:08 (24025) 退火碼: >> S1, 用途碼: >> CIA008, 背面標示: >> C814, 訂單背面顏色(五碼): >> BW73Y, 背面漆膜厚: >> 12.5, 背面漆塗漆型式幾塗幾烤: >> 2, 鉻酸鹽: >> Z, 訂單厚度: >> 0.52, 訂單重: >> 50, 重量容許率(下限): >> 10, 重量容許率(上限): >> 10, 訂單寬度: >> 914, 鍍製方式: >> AC, 鋼捲內徑: >> 508, 鋼捲下限重: >> 3, 鋼捲上限重: >> 5, 壓花條件碼: >> -, 表面花紋: >> R, 綠色識別碼: >> -, 印刷輥號: >> -, 產品代碼: >> PPGL, 皮膜碼: >> -, 單位別: >> M, 油品種類: >> Z, 塗油量: >> Z, 包裝代碼: >> D2 , 保護膜碼: >> -, 客戶試片取樣型式: >> -, 調質碼: >> S, 套筒碼: >> R , 規格: >> CGLC400-20, 製造標準: >> CNS, 表面處理劑種類: >> Z, 表面處理劑塗佈量: >> Z, 伸長率測試: >> Y, 硬度測試碼: >> Y, 抗拉強度測試: >> Y, 降伏強度測試: >> Y, 厚度變異: >> -1.4, 訂單正面顏色(五碼): >> SG680, 正面漆膜厚: >> 25, 正面漆塗漆型式幾塗幾烤: >> 2, 修邊碼: >> Y, 重量碼: >> AW, 鋼捲捲向: >> I, 鍍層碼: >> AZ150, | H:厚度偏薄
PPGL | 2502DFD034/001 | 1. 提醒：CNS 第三類保固 PPGL AZ150（含）以上，PPGI Z27 （含）以上 TOP ≧25U , BK 兩層塗裝 (OFP00448)-{.不符.} 2. 再三提醒確認！CNS &JIS 塗裝 PVDF 需要"3類"耐候等級。並注意鍍層或膜厚是否符合.... (OFP00568)-{.不符.} | 1. 部分大陸料含B元素超過CNS規範管制，故請原料CNS規範之訂單不要配大陸料 (OFP00684)-{.不符.} | 1. 訂單若有厚度變異，冷軋厚度公差比照烤漆計算公式 , 但最小為 1/2 公差做設定 (OFP00254)-{.不符.} 2. "偏薄要求訂單" 鍍後厚度減 鍍後厚度下限需大於 0.02 MM,以免發生厚度不足狀況 (OFP00369)-{.不符.} 3. 提醒：CNS 第三類保固 PPGL AZ150（含）以上，PPGI Z27 （含）以上 TOP ≧25U , BK 兩層塗裝 (OFP00448)-{.不符.} 4. 再三提醒確認！CNS &JIS 塗裝 PVDF 需要"3類"耐候等級。並注意鍍層或膜厚是否符合.... (OFP00568)-{.不符.} 5. 部分大陸料含B元素超過CNS規範管制，故請原料CNS規範之訂單不要配大陸料 (OFP00684)-{.不符.} | 訂單:2502DFD034/001 CPL <生產備註> 事項如下 . 除HGI/ HGL 訂單邊緣不噴油. 其餘皆側緣噴油 (RMK00285) | 訂單:2502DFD034/001 CR1 <生產備註> 事項如下 . 完軋寬度超出管制值上限≦2mm時,冷軋繼續生產並填寫品質異常通報單給鍍鋅線,以便調整張力與板溫 (RMK00278) | 訂單:2502DFD034/001 CR2 <生產備註> 事項如下 . 完軋寬度超出管制值上限≦2mm時,冷軋繼續生產並填寫品質異常通報單給鍍鋅線,以便調整張力與板溫 (RMK00278) | 訂單:2502DFD034/001 CG1 <生產備註> 事項如下 . 平板類,鍍鋅生產時SKIN PASS & T/L 請依據鍍鋅標準規定生產 (RMK00100) . 鍍鋅表面不可有鋅痕、壓痕、凹陷、及刮傷 、應變痕等。 (RMK00100) . 出口鋼捲盤捲後目視不允許有鼓起. (RMK00100) . 本單於烤漆正背面都塗裝正面漆，因此鍍鋅請管制背面表面品質比照正面 (RMK00363) | 訂單:2502DFD034/001 CG2 <生產備註> 事項如下 . 平板類,鍍鋅生產時SKIN PASS & T/L 請依據鍍鋅標準規定生產 (RMK00100) . 鍍鋅表面不可有鋅痕、壓痕、凹陷、及刮傷 、應變痕等。 (RMK00100) . 出口鋼捲盤捲後目視不允許有鼓起. (RMK00100) . 本單於烤漆正背面都塗裝正面漆，因此鍍鋅請管制背面表面品質比照正面 (RMK00363) | 訂單:2502DFD034/001 CC1 <生產備註> 事項如下 . 1.本單若塗裝背面漆一律改為REVERSE COATING 例外訂單如下敘述 (RMK00163) . 2.例外訂單為R字頭超低光澤與PVDF (＞25μ)，背面漆可改 NATURE COATING，但搭配底漆避免遮蓋性不佳 (RMK00163) . ★品檢注意！JIS&CNS 訂單必須每滿50噸一定要再做一次TEST (RMK00259) . 【PMT】本單面漆為"PVDF"，經會議決議需量測板溫並記錄之。每一張排程需量測一次否則追究責任 (RMK00503) | 訂單:2502DFD034/001 CC2 <生產備註> 事項如下 . 1.本單若塗裝背面漆一律改為REVERSE COATING 例外訂單如下敘述 (RMK00163) . 2.例外訂單為R字頭超低光澤與PVDF (＞25μ)，背面漆可改 NATURE COATING，但搭配底漆避免遮蓋性不佳 (RMK00163) . ★品檢注意！JIS&CNS 訂單必須每滿50噸一定要再做一次TEST (RMK00259) . 【PMT】本單面漆為"PVDF"，經會議決議需量測板溫並記錄之。每一張排程需量測一次否則追究責任 (RMK00503) | 訂單:2502DFD034/001 RCL 無 <生產備註> 事項 | 訂單:2502DFD034/001 CCPK 無 <生產備註> 事項 | 訂單:2502DFD034/001 CGQC <品檢備註> 事項如下 . 本單於烤漆正背面都塗裝正面漆，因此鍍鋅請管制背面表面品質比照正面 (RMK00363) | 訂單:2502DFD034/001 CCQC <品檢備註> 事項如下 . 1.本單若塗裝背面漆一律改為REVERSE COATING 例外訂單如下敘述 (RMK00163) . 2.例外訂單為R字頭超低光澤與PVDF (＞25μ)，背面漆可改 NATURE COATING，但搭配底漆避免遮蓋性不佳 (RMK00163) . ★品檢注意！JIS&CNS 訂單必須每滿50噸一定要再做一次TEST (RMK00259) . 【PMT】本單面漆為"PVDF"，經會議決議需量測板溫並記錄之。每一張排程需量測一次否則追究責任 (RMK00503) | 訂單:2502DFD034/001 TOL 無 <生產備註> 事項 |  | 訂單 2502DFD034/001 修改記錄如下: 20250210 11:26:51 (24025) 退火碼: >> S1, 用途碼: >> CIA008, 背面標示: >> C815, 訂單背面顏色(五碼): >> BW73X, 背面漆膜厚: >> 15, 背面漆塗漆型式幾塗幾烤: >> 2, 鉻酸鹽: >> Z, 訂單厚度: >> 0.52, 訂單重: >> 60, 重量容許率(下限): >> 10, 重量容許率(上限): >> 10, 訂單寬度: >> 914, 鍍製方式: >> AC, 鋼捲內徑: >> 508, 鋼捲下限重: >> 3, 鋼捲上限重: >> 5, 壓花條件碼: >> -, 表面花紋: >> R, 綠色識別碼: >> -, 印刷輥號: >> -, 產品代碼: >> PPGL, 皮膜碼: >> -, 單位別: >> M, 油品種類: >> Z, 塗油量: >> Z, 包裝代碼: >> D2 , 保護膜碼: >> -, 客戶試片取樣型式: >> -, 調質碼: >> S, 套筒碼: >> N , 規格: >> CGLC400-32, 製造標準: >> CNS, 表面處理劑種類: >> Z, 表面處理劑塗佈量: >> Z, 伸長率測試: >> N, 硬度測試碼: >> N, 抗拉強度測試: >> N, 降伏強度測試: >> N, 厚度變異: >> -1.4, 訂單正面顏色(五碼): >> FY326, 正面漆膜厚: >> 25, 正面漆塗漆型式幾塗幾烤: >> 2, 修邊碼: >> Y, 重量碼: >> AW, 鋼捲捲向: >> I, 鍍層碼: >> AZ150, 20250210 11:34:04 (24025) 套筒碼: N >> R , 20250210 11:38:05 (24025) 規格: CGLC400-32 >> CGLC400-30, 20250210 13:21:50 (24025) 訂單背面顏色(五碼): BW73X >> 8W736, 規格: CGLC400-30 >> CGLC400-32, | H:厚度偏薄
PPGL | 2502DFD034/002 | 1. 提醒：CNS 第三類保固 PPGL AZ150（含）以上，PPGI Z27 （含）以上 TOP ≧25U , BK 兩層塗裝 (OFP00448)-{.不符.} 2. 再三提醒確認！CNS &JIS 塗裝 PVDF 需要"3類"耐候等級。並注意鍍層或膜厚是否符合.... (OFP00568)-{.不符.} | 1. 部分大陸料含B元素超過CNS規範管制，故請原料CNS規範之訂單不要配大陸料 (OFP00684)-{.不符.} | 1. 訂單若有厚度變異，冷軋厚度公差比照烤漆計算公式 , 但最小為 1/2 公差做設定 (OFP00254)-{.不符.} 2. "偏薄要求訂單" 鍍後厚度減 鍍後厚度下限需大於 0.02 MM,以免發生厚度不足狀況 (OFP00369)-{.不符.} 3. 提醒：CNS 第三類保固 PPGL AZ150（含）以上，PPGI Z27 （含）以上 TOP ≧25U , BK 兩層塗裝 (OFP00448)-{.不符.} 4. 再三提醒確認！CNS &JIS 塗裝 PVDF 需要"3類"耐候等級。並注意鍍層或膜厚是否符合.... (OFP00568)-{.不符.} 5. 部分大陸料含B元素超過CNS規範管制，故請原料CNS規範之訂單不要配大陸料 (OFP00684)-{.不符.} | 訂單:2502DFD034/002 CPL <生產備註> 事項如下 . 除HGI/ HGL 訂單邊緣不噴油. 其餘皆側緣噴油 (RMK00285) | 訂單:2502DFD034/002 CR1 <生產備註> 事項如下 . 完軋寬度超出管制值上限≦2mm時,冷軋繼續生產並填寫品質異常通報單給鍍鋅線,以便調整張力與板溫 (RMK00278) | 訂單:2502DFD034/002 CR2 <生產備註> 事項如下 . 完軋寬度超出管制值上限≦2mm時,冷軋繼續生產並填寫品質異常通報單給鍍鋅線,以便調整張力與板溫 (RMK00278) | 訂單:2502DFD034/002 CG1 <生產備註> 事項如下 . 平板類,鍍鋅生產時SKIN PASS & T/L 請依據鍍鋅標準規定生產 (RMK00100) . 鍍鋅表面不可有鋅痕、壓痕、凹陷、及刮傷 、應變痕等。 (RMK00100) . 出口鋼捲盤捲後目視不允許有鼓起. (RMK00100) . 本單於烤漆正背面都塗裝正面漆，因此鍍鋅請管制背面表面品質比照正面 (RMK00363) | 訂單:2502DFD034/002 CG2 <生產備註> 事項如下 . 平板類,鍍鋅生產時SKIN PASS & T/L 請依據鍍鋅標準規定生產 (RMK00100) . 鍍鋅表面不可有鋅痕、壓痕、凹陷、及刮傷 、應變痕等。 (RMK00100) . 出口鋼捲盤捲後目視不允許有鼓起. (RMK00100) . 本單於烤漆正背面都塗裝正面漆，因此鍍鋅請管制背面表面品質比照正面 (RMK00363) | 訂單:2502DFD034/002 CC1 <生產備註> 事項如下 . 1.本單若塗裝背面漆一律改為REVERSE COATING 例外訂單如下敘述 (RMK00163) . 2.例外訂單為R字頭超低光澤與PVDF (＞25μ)，背面漆可改 NATURE COATING，但搭配底漆避免遮蓋性不佳 (RMK00163) . ★品檢注意！JIS&CNS 訂單必須每滿50噸一定要再做一次TEST (RMK00259) . 【PMT】本單面漆為"PVDF"，經會議決議需量測板溫並記錄之。每一張排程需量測一次否則追究責任 (RMK00503) | 訂單:2502DFD034/002 CC2 <生產備註> 事項如下 . 1.本單若塗裝背面漆一律改為REVERSE COATING 例外訂單如下敘述 (RMK00163) . 2.例外訂單為R字頭超低光澤與PVDF (＞25μ)，背面漆可改 NATURE COATING，但搭配底漆避免遮蓋性不佳 (RMK00163) . ★品檢注意！JIS&CNS 訂單必須每滿50噸一定要再做一次TEST (RMK00259) . 【PMT】本單面漆為"PVDF"，經會議決議需量測板溫並記錄之。每一張排程需量測一次否則追究責任 (RMK00503) | 訂單:2502DFD034/002 RCL 無 <生產備註> 事項 | 訂單:2502DFD034/002 CCPK 無 <生產備註> 事項 | 訂單:2502DFD034/002 CGQC <品檢備註> 事項如下 . 本單於烤漆正背面都塗裝正面漆，因此鍍鋅請管制背面表面品質比照正面 (RMK00363) | 訂單:2502DFD034/002 CCQC <品檢備註> 事項如下 . 1.本單若塗裝背面漆一律改為REVERSE COATING 例外訂單如下敘述 (RMK00163) . 2.例外訂單為R字頭超低光澤與PVDF (＞25μ)，背面漆可改 NATURE COATING，但搭配底漆避免遮蓋性不佳 (RMK00163) . ★品檢注意！JIS&CNS 訂單必須每滿50噸一定要再做一次TEST (RMK00259) . 【PMT】本單面漆為"PVDF"，經會議決議需量測板溫並記錄之。每一張排程需量測一次否則追究責任 (RMK00503) | 訂單:2502DFD034/002 TOL 無 <生產備註> 事項 |  | 訂單 2502DFD034/002 修改記錄如下: 20250210 11:26:54 (24025) 退火碼: >> S1, 用途碼: >> CIA008, 背面標示: >> C815, 訂單背面顏色(五碼): >> BW73X, 背面漆膜厚: >> 15, 背面漆塗漆型式幾塗幾烤: >> 2, 鉻酸鹽: >> Z, 訂單厚度: >> 0.52, 訂單重: >> 40, 重量容許率(下限): >> 10, 重量容許率(上限): >> 10, 訂單寬度: >> 914, 鍍製方式: >> AC, 鋼捲內徑: >> 508, 鋼捲下限重: >> 3, 鋼捲上限重: >> 5, 壓花條件碼: >> -, 表面花紋: >> R, 綠色識別碼: >> -, 印刷輥號: >> -, 產品代碼: >> PPGL, 皮膜碼: >> -, 單位別: >> M, 油品種類: >> Z, 塗油量: >> Z, 包裝代碼: >> D2 , 保護膜碼: >> -, 客戶試片取樣型式: >> -, 調質碼: >> S, 套筒碼: >> N , 規格: >> CGLC400-32, 製造標準: >> CNS, 表面處理劑種類: >> Z, 表面處理劑塗佈量: >> Z, 伸長率測試: >> N, 硬度測試碼: >> N, 抗拉強度測試: >> N, 降伏強度測試: >> N, 厚度變異: >> -1.4, 訂單正面顏色(五碼): >> FG606, 正面漆膜厚: >> 25, 正面漆塗漆型式幾塗幾烤: >> 2, 修邊碼: >> Y, 重量碼: >> AW, 鋼捲捲向: >> I, 鍍層碼: >> AZ150, 20250210 11:34:06 (24025) 套筒碼: N >> R , 20250210 11:38:08 (24025) 規格: CGLC400-32 >> CGLC400-30, 20250210 13:21:52 (24025) 訂單背面顏色(五碼): BW73X >> 8W736, 規格: CGLC400-30 >> CGLC400-32, | H:厚度偏薄
PPGL | 2502DFD034/003 | 1. 提醒：CNS 第三類保固 PPGL AZ150（含）以上，PPGI Z27 （含）以上 TOP ≧25U , BK 兩層塗裝 (OFP00448)-{.不符.} 2. 再三提醒確認！CNS &JIS 塗裝 PVDF 需要"3類"耐候等級。並注意鍍層或膜厚是否符合.... (OFP00568)-{.不符.} | 1. 部分大陸料含B元素超過CNS規範管制，故請原料CNS規範之訂單不要配大陸料 (OFP00684)-{.不符.} | 1. 訂單若有厚度變異，冷軋厚度公差比照烤漆計算公式 , 但最小為 1/2 公差做設定 (OFP00254)-{.不符.} 2. "偏薄要求訂單" 鍍後厚度減 鍍後厚度下限需大於 0.02 MM,以免發生厚度不足狀況 (OFP00369)-{.不符.} 3. 提醒：CNS 第三類保固 PPGL AZ150（含）以上，PPGI Z27 （含）以上 TOP ≧25U , BK 兩層塗裝 (OFP00448)-{.不符.} 4. 再三提醒確認！CNS &JIS 塗裝 PVDF 需要"3類"耐候等級。並注意鍍層或膜厚是否符合.... (OFP00568)-{.不符.} 5. 部分大陸料含B元素超過CNS規範管制，故請原料CNS規範之訂單不要配大陸料 (OFP00684)-{.不符.} | 訂單:2502DFD034/003 CPL <生產備註> 事項如下 . 除HGI/ HGL 訂單邊緣不噴油. 其餘皆側緣噴油 (RMK00285) | 訂單:2502DFD034/003 CR1 <生產備註> 事項如下 . 完軋寬度超出管制值上限≦2mm時,冷軋繼續生產並填寫品質異常通報單給鍍鋅線,以便調整張力與板溫 (RMK00278) | 訂單:2502DFD034/003 CR2 <生產備註> 事項如下 . 完軋寬度超出管制值上限≦2mm時,冷軋繼續生產並填寫品質異常通報單給鍍鋅線,以便調整張力與板溫 (RMK00278) | 訂單:2502DFD034/003 CG1 <生產備註> 事項如下 . 平板類,鍍鋅生產時SKIN PASS & T/L 請依據鍍鋅標準規定生產 (RMK00100) . 鍍鋅表面不可有鋅痕、壓痕、凹陷、及刮傷 、應變痕等。 (RMK00100) . 出口鋼捲盤捲後目視不允許有鼓起. (RMK00100) . 本單於烤漆正背面都塗裝正面漆，因此鍍鋅請管制背面表面品質比照正面 (RMK00363) | 訂單:2502DFD034/003 CG2 <生產備註> 事項如下 . 平板類,鍍鋅生產時SKIN PASS & T/L 請依據鍍鋅標準規定生產 (RMK00100) . 鍍鋅表面不可有鋅痕、壓痕、凹陷、及刮傷 、應變痕等。 (RMK00100) . 出口鋼捲盤捲後目視不允許有鼓起. (RMK00100) . 本單於烤漆正背面都塗裝正面漆，因此鍍鋅請管制背面表面品質比照正面 (RMK00363) | 訂單:2502DFD034/003 CC1 <生產備註> 事項如下 . 1.本單若塗裝背面漆一律改為REVERSE COATING 例外訂單如下敘述 (RMK00163) . 2.例外訂單為R字頭超低光澤與PVDF (＞25μ)，背面漆可改 NATURE COATING，但搭配底漆避免遮蓋性不佳 (RMK00163) . ★品檢注意！JIS&CNS 訂單必須每滿50噸一定要再做一次TEST (RMK00259) . 【PMT】本單面漆為"PVDF"，經會議決議需量測板溫並記錄之。每一張排程需量測一次否則追究責任 (RMK00503) . 【抽氣量】白色系在CC1生產時,FINISH抽氣量請設定250,如生產中發生色差b值異常升高,請股長再加大抽氣量因應 (RMK00560) | 訂單:2502DFD034/003 CC2 <生產備註> 事項如下 . 1.本單若塗裝背面漆一律改為REVERSE COATING 例外訂單如下敘述 (RMK00163) . 2.例外訂單為R字頭超低光澤與PVDF (＞25μ)，背面漆可改 NATURE COATING，但搭配底漆避免遮蓋性不佳 (RMK00163) . ★品檢注意！JIS&CNS 訂單必須每滿50噸一定要再做一次TEST (RMK00259) . 【PMT】本單面漆為"PVDF"，經會議決議需量測板溫並記錄之。每一張排程需量測一次否則追究責任 (RMK00503) . 【抽氣量】白色系在CC1生產時,FINISH抽氣量請設定250,如生產中發生色差b值異常升高,請股長再加大抽氣量因應 (RMK00560) | 訂單:2502DFD034/003 RCL 無 <生產備註> 事項 | 訂單:2502DFD034/003 CCPK 無 <生產備註> 事項 | 訂單:2502DFD034/003 CGQC <品檢備註> 事項如下 . 本單於烤漆正背面都塗裝正面漆，因此鍍鋅請管制背面表面品質比照正面 (RMK00363) | 訂單:2502DFD034/003 CCQC <品檢備註> 事項如下 . 1.本單若塗裝背面漆一律改為REVERSE COATING 例外訂單如下敘述 (RMK00163) . 2.例外訂單為R字頭超低光澤與PVDF (＞25μ)，背面漆可改 NATURE COATING，但搭配底漆避免遮蓋性不佳 (RMK00163) . ★品檢注意！JIS&CNS 訂單必須每滿50噸一定要再做一次TEST (RMK00259) . 【PMT】本單面漆為"PVDF"，經會議決議需量測板溫並記錄之。每一張排程需量測一次否則追究責任 (RMK00503) | 訂單:2502DFD034/003 TOL 無 <生產備註> 事項 |  | 訂單 2502DFD034/003 修改記錄如下: 20250210 11:26:57 (24025) 退火碼: >> S1, 用途碼: >> CIA008, 背面標示: >> C815, 訂單背面顏色(五碼): >> BW73X, 背面漆膜厚: >> 15, 背面漆塗漆型式幾塗幾烤: >> 2, 鉻酸鹽: >> Z, 訂單厚度: >> 0.52, 訂單重: >> 40, 重量容許率(下限): >> 10, 重量容許率(上限): >> 10, 訂單寬度: >> 914, 鍍製方式: >> AC, 鋼捲內徑: >> 508, 鋼捲下限重: >> 3, 鋼捲上限重: >> 5, 壓花條件碼: >> -, 表面花紋: >> R, 綠色識別碼: >> -, 印刷輥號: >> -, 產品代碼: >> PPGL, 皮膜碼: >> -, 單位別: >> M, 油品種類: >> Z, 塗油量: >> Z, 包裝代碼: >> D2 , 保護膜碼: >> -, 客戶試片取樣型式: >> -, 調質碼: >> S, 套筒碼: >> N , 規格: >> CGLC400-32, 製造標準: >> CNS, 表面處理劑種類: >> Z, 表面處理劑塗佈量: >> Z, 伸長率測試: >> N, 硬度測試碼: >> N, 抗拉強度測試: >> N, 降伏強度測試: >> N, 厚度變異: >> -1.4, 訂單正面顏色(五碼): >> FW386, 正面漆膜厚: >> 25, 正面漆塗漆型式幾塗幾烤: >> 2, 修邊碼: >> Y, 重量碼: >> AW, 鋼捲捲向: >> I, 鍍層碼: >> AZ150, 20250210 11:34:09 (24025) 套筒碼: N >> R , 20250210 11:38:10 (24025) 規格: CGLC400-32 >> CGLC400-30, 20250210 13:21:55 (24025) 訂單背面顏色(五碼): BW73X >> 8W736, 規格: CGLC400-30 >> CGLC400-32, | H:厚度偏薄
PPGL | 2502DFD037/001 | 1. 單捲限重檢核 (原料重:15~20, 分切困難:16.00~17.50,20.00~20.00, 單捲限重:3.50~4.00)(OFP00031)-{.不符.} | 1. 部分大陸料含B元素超過CNS規範管制，故請原料CNS規範之訂單不要配大陸料 (OFP00684)-{.不符.} | 1. 注意！因客戶有特殊寬度公差需求，因此本SPEC 比照寬度需求 0~+5 設定。用於一般用途請回復正常寬度公差 (OFP00496)-{.不符.} 2. 要求寬度公差 0~+3 確認：HR=2.02 CR1=915 CR2=914 CR/CG寬度公差=+6/+5 (參2009DFD036/001) (OFP00503)-{.不符.} 3. 部分大陸料含B元素超過CNS規範管制，故請原料CNS規範之訂單不要配大陸料 (OFP00684)-{.不符.} | 訂單:2502DFD037/001 CPL <生產備註> 事項如下 . 除HGI/ HGL 訂單邊緣不噴油. 其餘皆側緣噴油 (RMK00285) . CNS AZ70 鍍層相當於 SYSCO AZ070 鍍層 (RMK00295) | 訂單:2502DFD037/001 CR1 <生產備註> 事項如下 . 完軋寬度超出管制值上限≦2mm時,冷軋繼續生產並填寫品質異常通報單給鍍鋅線,以便調整張力與板溫 (RMK00278) . CNS AZ70 鍍層相當於 SYSCO AZ070 鍍層 (RMK00295) | 訂單:2502DFD037/001 CR2 <生產備註> 事項如下 . 完軋寬度超出管制值上限≦2mm時,冷軋繼續生產並填寫品質異常通報單給鍍鋅線,以便調整張力與板溫 (RMK00278) . CNS AZ70 鍍層相當於 SYSCO AZ070 鍍層 (RMK00295) | 訂單:2502DFD037/001 CG1 <生產備註> 事項如下 . 弓形度、 波高、 急峻度,每顆鋼捲皆須詳細記錄. (RMK00058) . 平板類,鍍鋅生產時SKIN PASS & T/L 請依據鍍鋅標準規定生產. (RMK00058) . 每二顆母鋼捲需切2M板量測急峻度,並記錄於外觀檢查記錄表內. (RMK00058) . 出口鋼捲盤捲後目視不允許有鼓起. (RMK00058) | 訂單:2502DFD037/001 CG2 <生產備註> 事項如下 . 弓形度、 波高、 急峻度,每顆鋼捲皆須詳細記錄. (RMK00058) . 平板類,鍍鋅生產時SKIN PASS & T/L 請依據鍍鋅標準規定生產. (RMK00058) . 每二顆母鋼捲需切2M板量測急峻度,並記錄於外觀檢查記錄表內. (RMK00058) . 出口鋼捲盤捲後目視不允許有鼓起. (RMK00058) | 訂單:2502DFD037/001 CC1 <生產備註> 事項如下 . 【分切】郁潔曰：限重3.5~4噸，最後一顆可不依限重（不得超過4噸） (RMK-E_CHIN) . 使用紙套筒請出口主操注意調整張力設定 背面標示要記得噴印. (RMK00058) . 每顆母鋼捲需切2M板量測急峻度,並記錄於報表內. (RMK00058) . 表面要求嚴格,不允許鋅痕,線痕,壓痕,樹皮(曾被訴賠)...等缺陷. (RMK00058) . 室內隔間用料2邊7MM以內允許輕微缺陷,如邊緣應變痕,點狀未著漆,亮痕… (RMK00058) . 1.本單若塗裝背面漆一律改為REVERSE COATING 例外訂單如下敘述 (RMK00163) . 2.例外訂單為R字頭超低光澤與PVDF (＞25μ)，背面漆可改 NATURE COATING，但搭配底漆避免遮蓋性不佳 (RMK00163) . ★品檢注意！JIS&CNS 訂單必須每滿50噸一定要再做一次TEST (RMK00259) | 訂單:2502DFD037/001 CC2 <生產備註> 事項如下 . 【分切】郁潔曰：限重3.5~4噸，最後一顆可不依限重（不得超過4噸） (RMK-E_CHIN) . 使用紙套筒請出口主操注意調整張力設定 背面標示要記得噴印. (RMK00058) . 每顆母鋼捲需切2M板量測急峻度,並記錄於報表內. (RMK00058) . 表面要求嚴格,不允許鋅痕,線痕,壓痕,樹皮(曾被訴賠)...等缺陷. (RMK00058) . 室內隔間用料2邊7MM以內允許輕微缺陷,如邊緣應變痕,點狀未著漆,亮痕… (RMK00058) . 1.本單若塗裝背面漆一律改為REVERSE COATING 例外訂單如下敘述 (RMK00163) . 2.例外訂單為R字頭超低光澤與PVDF (＞25μ)，背面漆可改 NATURE COATING，但搭配底漆避免遮蓋性不佳 (RMK00163) . ★品檢注意！JIS&CNS 訂單必須每滿50噸一定要再做一次TEST (RMK00259) | 訂單:2502DFD037/001 RCL 無 <生產備註> 事項 | 訂單:2502DFD037/001 CCPK 無 <生產備註> 事項 | 訂單:2502DFD037/001 CGQC <品檢備註> 事項如下 . 弓形度、 波高、 急峻度,每顆鋼捲皆須詳細記錄. (RMK00058) . 每二顆母鋼捲需切2M板量測急峻度,並記錄於外觀檢查記錄表內. (RMK00058) . 出口鋼捲盤捲後目視不允許有鼓起. (RMK00058) | 訂單:2502DFD037/001 CCQC <品檢備註> 事項如下 . 【分切】郁潔曰：限重3.5~4噸，最後一顆可不依限重（不得超過4噸） (RMK-E_CHIN) . 1.本單若塗裝背面漆一律改為REVERSE COATING 例外訂單如下敘述 (RMK00163) . 2.例外訂單為R字頭超低光澤與PVDF (＞25μ)，背面漆可改 NATURE COATING，但搭配底漆避免遮蓋性不佳 (RMK00163) . ★品檢注意！JIS&CNS 訂單必須每滿50噸一定要再做一次TEST (RMK00259) | 訂單:2502DFD037/001 TOL 無 <生產備註> 事項 | 【分切】郁潔曰：限重3.5~4噸，最後一顆可不依限重（不得超過4噸）^^/CC1/CC2/CCQC/ <<.E_CHIN 2025/03/26 09:58.>> | 訂單 2502DFD037/001 修改記錄如下: 20250318 15:38:27 (22030) 退火碼: >> S1, 用途碼: >> CIA007, 背面標示: >> C008, 訂單背面顏色(五碼): >> XXXXX, 背面漆膜厚: >> NOM, 背面漆塗漆型式幾塗幾烤: >> 2, 鉻酸鹽: >> Z, 訂單厚度: >> 0.476, 訂單重: >> 100, 重量容許率(下限): >> 10, 重量容許率(上限): >> 10, 訂單寬度: >> 911, 鍍製方式: >> BC, 鋼捲內徑: >> 508, 鋼捲下限重: >> 3.5, 鋼捲上限重: >> 4, 壓花條件碼: >> -, 表面花紋: >> R, 綠色識別碼: >> -, 印刷輥號: >> -, 產品代碼: >> PPGL, 皮膜碼: >> -, 單位別: >> M, 油品種類: >> Z, 塗油量: >> Z, 包裝代碼: >> S4 , 保護膜碼: >> -, 客戶試片取樣型式: >> -, 調質碼: >> S, 套筒碼: >> P , 規格: >> CGLC400-10, 製造標準: >> CNS, 表面處理劑種類: >> Z, 表面處理劑塗佈量: >> Z, 伸長率測試: >> N, 硬度測試碼: >> N, 抗拉強度測試: >> N, 降伏強度測試: >> N, 厚度變異: >> 0, 訂單正面顏色(五碼): >> XXXXX, 正面漆膜厚: >> NOM, 正面漆塗漆型式幾塗幾烤: >> 2, 修邊碼: >> Y, 重量碼: >> AW, 鋼捲捲向: >> O, 鍍層碼: >> AZ70, 20250321 11:06:56 (22030) 訂單背面顏色(五碼): XXXXX >> BW736, 背面漆塗漆型式幾塗幾烤: 2 >> 1, 訂單正面顏色(五碼): XXXXX >> LY216, 正面漆膜厚: NOM >> 25, | *:
PPGL | 2502DFD037/002 | 1. 單捲限重檢核 (原料重:15~20, 分切困難:16.00~17.50,20.00~20.00, 單捲限重:3.50~4.00)(OFP00031)-{.不符.} | 1. 部分大陸料含B元素超過CNS規範管制，故請原料CNS規範之訂單不要配大陸料 (OFP00684)-{.不符.} | 1. 注意！因客戶有特殊寬度公差需求，因此本SPEC 比照寬度需求 0~+5 設定。用於一般用途請回復正常寬度公差 (OFP00496)-{.不符.} 2. 要求寬度公差 0~+3 確認：HR=2.02 CR1=915 CR2=914 CR/CG寬度公差=+6/+5 (參2009DFD036/001) (OFP00503)-{.不符.} 3. 部分大陸料含B元素超過CNS規範管制，故請原料CNS規範之訂單不要配大陸料 (OFP00684)-{.不符.} | 訂單:2502DFD037/002 CPL <生產備註> 事項如下 . 除HGI/ HGL 訂單邊緣不噴油. 其餘皆側緣噴油 (RMK00285) . CNS AZ70 鍍層相當於 SYSCO AZ070 鍍層 (RMK00295) | 訂單:2502DFD037/002 CR1 <生產備註> 事項如下 . 完軋寬度超出管制值上限≦2mm時,冷軋繼續生產並填寫品質異常通報單給鍍鋅線,以便調整張力與板溫 (RMK00278) . CNS AZ70 鍍層相當於 SYSCO AZ070 鍍層 (RMK00295) | 訂單:2502DFD037/002 CR2 <生產備註> 事項如下 . 完軋寬度超出管制值上限≦2mm時,冷軋繼續生產並填寫品質異常通報單給鍍鋅線,以便調整張力與板溫 (RMK00278) . CNS AZ70 鍍層相當於 SYSCO AZ070 鍍層 (RMK00295) | 訂單:2502DFD037/002 CG1 <生產備註> 事項如下 . 弓形度、 波高、 急峻度,每顆鋼捲皆須詳細記錄. (RMK00058) . 平板類,鍍鋅生產時SKIN PASS & T/L 請依據鍍鋅標準規定生產. (RMK00058) . 每二顆母鋼捲需切2M板量測急峻度,並記錄於外觀檢查記錄表內. (RMK00058) . 出口鋼捲盤捲後目視不允許有鼓起. (RMK00058) | 訂單:2502DFD037/002 CG2 <生產備註> 事項如下 . 弓形度、 波高、 急峻度,每顆鋼捲皆須詳細記錄. (RMK00058) . 平板類,鍍鋅生產時SKIN PASS & T/L 請依據鍍鋅標準規定生產. (RMK00058) . 每二顆母鋼捲需切2M板量測急峻度,並記錄於外觀檢查記錄表內. (RMK00058) . 出口鋼捲盤捲後目視不允許有鼓起. (RMK00058) | 訂單:2502DFD037/002 CC1 <生產備註> 事項如下 . 【分切】郁潔曰：限重3.5~4噸，最後一顆可不依限重（不得超過4噸） (RMK-E_CHIN) . 使用紙套筒請出口主操注意調整張力設定 背面標示要記得噴印. (RMK00058) . 每顆母鋼捲需切2M板量測急峻度,並記錄於報表內. (RMK00058) . 表面要求嚴格,不允許鋅痕,線痕,壓痕,樹皮(曾被訴賠)...等缺陷. (RMK00058) . 室內隔間用料2邊7MM以內允許輕微缺陷,如邊緣應變痕,點狀未著漆,亮痕… (RMK00058) . 1.本單若塗裝背面漆一律改為REVERSE COATING 例外訂單如下敘述 (RMK00163) . 2.例外訂單為R字頭超低光澤與PVDF (＞25μ)，背面漆可改 NATURE COATING，但搭配底漆避免遮蓋性不佳 (RMK00163) . ★品檢注意！JIS&CNS 訂單必須每滿50噸一定要再做一次TEST (RMK00259) . 【塗裝室】注意！抗靜電塗料請用濾網，不要用濾心。以免導電骨材濾光光影響阻抗值 (RMK00564) . 【塗裝室】面漆為抗靜電塗料其中包含導電骨材，因此不得用濾心要改用濾網。注意！膜厚過低會影響阻抗值。 (RMK00574) . 【TEST ROOM】生產前請向實驗室借量測電阻用的機子 ！ (RMK00574) . 【阻抗值】若沒特別要求，阻抗請管制管制10^6 ~ 10^9 Ω/□ (RMK00574) | 訂單:2502DFD037/002 CC2 <生產備註> 事項如下 . 【分切】郁潔曰：限重3.5~4噸，最後一顆可不依限重（不得超過4噸） (RMK-E_CHIN) . 使用紙套筒請出口主操注意調整張力設定 背面標示要記得噴印. (RMK00058) . 每顆母鋼捲需切2M板量測急峻度,並記錄於報表內. (RMK00058) . 表面要求嚴格,不允許鋅痕,線痕,壓痕,樹皮(曾被訴賠)...等缺陷. (RMK00058) . 室內隔間用料2邊7MM以內允許輕微缺陷,如邊緣應變痕,點狀未著漆,亮痕… (RMK00058) . 1.本單若塗裝背面漆一律改為REVERSE COATING 例外訂單如下敘述 (RMK00163) . 2.例外訂單為R字頭超低光澤與PVDF (＞25μ)，背面漆可改 NATURE COATING，但搭配底漆避免遮蓋性不佳 (RMK00163) . ★品檢注意！JIS&CNS 訂單必須每滿50噸一定要再做一次TEST (RMK00259) . 【塗裝室】注意！抗靜電塗料請用濾網，不要用濾心。以免導電骨材濾光光影響阻抗值 (RMK00564) . 【塗裝室】面漆為抗靜電塗料其中包含導電骨材，因此不得用濾心要改用濾網。注意！膜厚過低會影響阻抗值。 (RMK00574) . 【TEST ROOM】生產前請向實驗室借量測電阻用的機子 ！ (RMK00574) . 【阻抗值】若沒特別要求，阻抗請管制管制10^6 ~ 10^9 Ω/□ (RMK00574) | 訂單:2502DFD037/002 RCL 無 <生產備註> 事項 | 訂單:2502DFD037/002 CCPK 無 <生產備註> 事項 | 訂單:2502DFD037/002 CGQC <品檢備註> 事項如下 . 弓形度、 波高、 急峻度,每顆鋼捲皆須詳細記錄. (RMK00058) . 每二顆母鋼捲需切2M板量測急峻度,並記錄於外觀檢查記錄表內. (RMK00058) . 出口鋼捲盤捲後目視不允許有鼓起. (RMK00058) | 訂單:2502DFD037/002 CCQC <品檢備註> 事項如下 . 【分切】郁潔曰：限重3.5~4噸，最後一顆可不依限重（不得超過4噸） (RMK-E_CHIN) . 1.本單若塗裝背面漆一律改為REVERSE COATING 例外訂單如下敘述 (RMK00163) . 2.例外訂單為R字頭超低光澤與PVDF (＞25μ)，背面漆可改 NATURE COATING，但搭配底漆避免遮蓋性不佳 (RMK00163) . ★品檢注意！JIS&CNS 訂單必須每滿50噸一定要再做一次TEST (RMK00259) . 【塗裝室】注意！抗靜電塗料請用濾網，不要用濾心。以免導電骨材濾光光影響阻抗值 (RMK00564) . 【塗裝室】面漆為抗靜電塗料其中包含導電骨材，因此不得用濾心要改用濾網。注意！膜厚過低會影響阻抗值。 (RMK00574) . 【TEST ROOM】生產前請向實驗室借量測電阻用的機子 ！ (RMK00574) . 【阻抗值】若沒特別要求，阻抗請管制管制10^6 ~ 10^9 Ω/□ (RMK00574) | 訂單:2502DFD037/002 TOL 無 <生產備註> 事項 | 【分切】郁潔曰：限重3.5~4噸，最後一顆可不依限重（不得超過4噸）^^/CC1/CC2/CCQC/^^ <<.E_CHIN 2025/03/26 10:14.>> | 訂單 2502DFD037/002 修改記錄如下: 20250318 15:38:30 (22030) 退火碼: >> S1, 用途碼: >> CIA006, 背面標示: >> C008, 訂單背面顏色(五碼): >> XXXXX, 背面漆膜厚: >> NOM, 背面漆塗漆型式幾塗幾烤: >> 2, 鉻酸鹽: >> Z, 訂單厚度: >> 0.476, 訂單重: >> 100, 重量容許率(下限): >> 10, 重量容許率(上限): >> 10, 訂單寬度: >> 911, 鍍製方式: >> BC, 鋼捲內徑: >> 508, 鋼捲下限重: >> 3.5, 鋼捲上限重: >> 4, 壓花條件碼: >> -, 表面花紋: >> R, 綠色識別碼: >> -, 印刷輥號: >> -, 產品代碼: >> PPGL, 皮膜碼: >> -, 單位別: >> M, 油品種類: >> Z, 塗油量: >> Z, 包裝代碼: >> S4 , 保護膜碼: >> -, 客戶試片取樣型式: >> -, 調質碼: >> S, 套筒碼: >> P , 規格: >> CGLC400-10, 製造標準: >> CNS, 表面處理劑種類: >> Z, 表面處理劑塗佈量: >> Z, 伸長率測試: >> N, 硬度測試碼: >> N, 抗拉強度測試: >> N, 降伏強度測試: >> N, 厚度變異: >> 0, 訂單正面顏色(五碼): >> XXXXX, 正面漆膜厚: >> NOM, 正面漆塗漆型式幾塗幾烤: >> 2, 修邊碼: >> Y, 重量碼: >> AW, 鋼捲捲向: >> O, 鍍層碼: >> AZ70, 20250321 11:06:59 (22030) 訂單背面顏色(五碼): XXXXX >> BW736, 背面漆塗漆型式幾塗幾烤: 2 >> 1, 訂單重: 100 >> 30, 訂單正面顏色(五碼): XXXXX >> EY316, 正面漆膜厚: NOM >> 25, | *:
PPGI | 2502DFD039/001 |  | 1. 部分大陸料含B元素超過CNS規範管制，故請原料CNS規範之訂單不要配大陸料 (OFP00684)-{.不符.} | 1. 【提醒 審單人員】CR≧0.6 要於烤漆備註調降 PMT等相關。★KP抗塵PVDF不受此限 (OFP00509)-{.不符.} 2. 部分大陸料含B元素超過CNS規範管制，故請原料CNS規範之訂單不要配大陸料 (OFP00684)-{.不符.} | 訂單:2502DFD039/001 CPL <生產備註> 事項如下 . 避免刮痕及殘剪,注意修邊品質. (RMK00084) . 除HGI/ HGL 訂單邊緣不噴油. 其餘皆側緣噴油 (RMK00285) | 訂單:2502DFD039/001 CR1 <生產備註> 事項如下 . 不得有中波,加強板形及弓形度控制,記錄板面狀況 出口不可有鼓起. (RMK00084) . 完軋寬度超出管制值上限≦2mm時,冷軋繼續生產並填寫品質異常通報單給鍍鋅線,以便調整張力與板溫 (RMK00278) | 訂單:2502DFD039/001 CR2 <生產備註> 事項如下 . 不得有中波,加強板形及弓形度控制,記錄板面狀況 出口不可有鼓起. (RMK00084) . 完軋寬度超出管制值上限≦2mm時,冷軋繼續生產並填寫品質異常通報單給鍍鋅線,以便調整張力與板溫 (RMK00278) | 訂單:2502DFD039/001 CG1 <生產備註> 事項如下 . 平板類,鍍鋅生產時SKIN PASS & T/L 請依據鍍鋅標準規定生產. (RMK00084) . 弓形度≦4MM/300MM 波高≦4MM 急峻度≦0.5%. (RMK00084) . 每二顆母鋼捲需切2M板量測急峻度,並記錄於外觀檢查記錄表內. (RMK00084) . 出口鋼捲盤捲後目視不允許有鼓起. (RMK00084) . 本單於烤漆正背面都塗裝正面漆，因此鍍鋅請管制背面表面品質比照正面 (RMK00363) | 訂單:2502DFD039/001 CG2 <生產備註> 事項如下 . 平板類,鍍鋅生產時SKIN PASS & T/L 請依據鍍鋅標準規定生產. (RMK00084) . 弓形度≦4MM/300MM 波高≦4MM 急峻度≦0.5%. (RMK00084) . 每二顆母鋼捲需切2M板量測急峻度,並記錄於外觀檢查記錄表內. (RMK00084) . 出口鋼捲盤捲後目視不允許有鼓起. (RMK00084) . 本單於烤漆正背面都塗裝正面漆，因此鍍鋅請管制背面表面品質比照正面 (RMK00363) | 訂單:2502DFD039/001 CC1 <生產備註> 事項如下 . 【烤漆出口內徑】注意單捲限重及610內徑 (RMK-E_CHIN) . 【PMT】1.1.因為CR厚 1.161 mm，TOP 標準PMT以215℃去計算 (RMK-E_CHIN) . 冷軋厚度 > 0.8mm 內圈須插入二張瓦楞紙,防止端板印痕.客戶為益大時不可加瓦楞紙 (RMK00059) . 出口鋼捲盤捲後目視不允許有鼓起. (RMK00084) . 1.本單若塗裝背面漆一律改為REVERSE COATING 例外訂單如下敘述 (RMK00163) . 2.例外訂單為R字頭超低光澤與PVDF (＞25μ)，背面漆可改 NATURE COATING，但搭配底漆避免遮蓋性不佳 (RMK00163) . ★品檢注意！JIS&CNS 訂單必須每滿50噸一定要再做一次TEST (RMK00259) . 【PMT】1.2.CC2計算完後面漆每個ZONE 爐溫各降8℃為最終爐溫 (RMK00568) . 【PMT】1.3.CC2因爐溫各降8℃為最終爐溫，請股長於TEST時 確實量測板溫 (RMK00568) . 【PMT】1.4.若發現PMT不足，請上調ZONE溫度並回饋工程師 (RMK00568) . 【PMT】1.5.品檢注意！因標準PMT有下修請注意MEK測試 (RMK00568) . 【PMT】1.6.厚板少生產，請領班量測板溫並記錄之 (RMK00568) | 訂單:2502DFD039/001 CC2 <生產備註> 事項如下 . 【烤漆出口內徑】注意單捲限重及610內徑 (RMK-E_CHIN) . 【PMT】1.1.因為CR厚 1.161 mm，TOP 標準PMT以215℃去計算 (RMK-E_CHIN) . 冷軋厚度 > 0.8mm 內圈須插入二張瓦楞紙,防止端板印痕.客戶為益大時不可加瓦楞紙 (RMK00059) . 出口鋼捲盤捲後目視不允許有鼓起. (RMK00084) . 1.本單若塗裝背面漆一律改為REVERSE COATING 例外訂單如下敘述 (RMK00163) . 2.例外訂單為R字頭超低光澤與PVDF (＞25μ)，背面漆可改 NATURE COATING，但搭配底漆避免遮蓋性不佳 (RMK00163) . 20120627晨會決議 CC2生產 PPGI 時請使用表調 (RMK00191) . ★品檢注意！JIS&CNS 訂單必須每滿50噸一定要再做一次TEST (RMK00259) . 【PMT】1.2.CC2計算完後面漆每個ZONE 爐溫各降8℃為最終爐溫 (RMK00568) . 【PMT】1.3.CC2因爐溫各降8℃為最終爐溫，請股長於TEST時 確實量測板溫 (RMK00568) . 【PMT】1.4.若發現PMT不足，請上調ZONE溫度並回饋工程師 (RMK00568) . 【PMT】1.5.品檢注意！因標準PMT有下修請注意MEK測試 (RMK00568) . 【PMT】1.6.厚板少生產，請領班量測板溫並記錄之 (RMK00568) | 訂單:2502DFD039/001 RCL <生產備註> 事項如下 . 冷軋厚度 > 0.8mm 內圈須插入二張瓦楞紙,防止端板印痕.客戶為益大時不可加瓦楞紙 (RMK00059) | 訂單:2502DFD039/001 CCPK 無 <生產備註> 事項 | 訂單:2502DFD039/001 CGQC <品檢備註> 事項如下 . 本單於烤漆正背面都塗裝正面漆，因此鍍鋅請管制背面表面品質比照正面 (RMK00363) | 訂單:2502DFD039/001 CCQC <品檢備註> 事項如下 . 【烤漆出口內徑】注意單捲限重及610內徑 (RMK-E_CHIN) . 【PMT】1.1.因為CR厚 1.161 mm，TOP 標準PMT以215℃去計算 (RMK-E_CHIN) . 冷軋厚度 > 0.8mm 內圈須插入二張瓦楞紙,防止端板印痕.客戶為益大時不可加瓦楞紙 (RMK00059) . 1.本單若塗裝背面漆一律改為REVERSE COATING 例外訂單如下敘述 (RMK00163) . 2.例外訂單為R字頭超低光澤與PVDF (＞25μ)，背面漆可改 NATURE COATING，但搭配底漆避免遮蓋性不佳 (RMK00163) . ★品檢注意！JIS&CNS 訂單必須每滿50噸一定要再做一次TEST (RMK00259) . 【PMT】1.2.CC2計算完後面漆每個ZONE 爐溫各降8℃為最終爐溫 (RMK00568) . 【PMT】1.3.CC2因爐溫各降8℃為最終爐溫，請股長於TEST時 確實量測板溫 (RMK00568) . 【PMT】1.4.若發現PMT不足，請上調ZONE溫度並回饋工程師 (RMK00568) . 【PMT】1.5.品檢注意！因標準PMT有下修請注意MEK測試 (RMK00568) . 【PMT】1.6.厚板少生產，請領班量測板溫並記錄之 (RMK00568) | 訂單:2502DFD039/001 TOL 無 <生產備註> 事項 | 【PMT】1.1.因為CR厚 1.161 mm，TOP 標準PMT以215℃去計算^^/CC1/CC2/CCQC/^^ <<.E_CHIN 2025/02/13 15:18.>> 【烤漆出口內徑】注意單捲限重及610內徑^^/CC1/CC2/CCQC/ <<.E_CHIN 2025/02/13 15:41.>> | 訂單 2502DFD039/001 修改記錄如下: 20250212 11:28:18 (24025) 退火碼: >> S1, 用途碼: >> COT001, 背面標示: >> C817, 訂單背面顏色(五碼): >> 5C161, 背面漆膜厚: >> NOM, 背面漆塗漆型式幾塗幾烤: >> 2, 鉻酸鹽: >> Z, 訂單厚度: >> 1.15, 訂單重: >> 40, 重量容許率(下限): >> 10, 重量容許率(上限): >> 10, 訂單寬度: >> 1219, 鍍製方式: >> BC, 鋼捲內徑: >> 610, 鋼捲下限重: >> 7, 鋼捲上限重: >> 11, 壓花條件碼: >> -, 表面花紋: >> Z, 綠色識別碼: >> -, 印刷輥號: >> -, 產品代碼: >> PPGI, 皮膜碼: >> -, 單位別: >> M, 油品種類: >> Z, 塗油量: >> Z, 包裝代碼: >> D2 , 保護膜碼: >> -, 客戶試片取樣型式: >> -, 調質碼: >> S, 套筒碼: >> N , 規格: >> CGC440-20, 製造標準: >> CNS, 表面處理劑種類: >> Z, 表面處理劑塗佈量: >> Z, 伸長率測試: >> N, 硬度測試碼: >> N, 抗拉強度測試: >> N, 降伏強度測試: >> N, 厚度變異: >> 0, 訂單正面顏色(五碼): >> 5C161, 正面漆膜厚: >> NOM, 正面漆塗漆型式幾塗幾烤: >> 2, 修邊碼: >> Y, 重量碼: >> AW, 鋼捲捲向: >> I, 鍍層碼: >> Z25, | *:
PPGI | 2502DFD039/003 |  | 1. 部分大陸料含B元素超過CNS規範管制，故請原料CNS規範之訂單不要配大陸料 (OFP00684)-{.不符.} | 1. 【提醒 審單人員】CR≧0.6 要於烤漆備註調降 PMT等相關。★KP抗塵PVDF不受此限 (OFP00509)-{.不符.} 2. 部分大陸料含B元素超過CNS規範管制，故請原料CNS規範之訂單不要配大陸料 (OFP00684)-{.不符.} | 訂單:2502DFD039/003 CPL <生產備註> 事項如下 . 避免刮痕及殘剪,注意修邊品質. (RMK00084) . 除HGI/ HGL 訂單邊緣不噴油. 其餘皆側緣噴油 (RMK00285) | 訂單:2502DFD039/003 CR1 <生產備註> 事項如下 . 不得有中波,加強板形及弓形度控制,記錄板面狀況 出口不可有鼓起. (RMK00084) . 完軋寬度超出管制值上限≦2mm時,冷軋繼續生產並填寫品質異常通報單給鍍鋅線,以便調整張力與板溫 (RMK00278) . 【軋延特別說明】指定 CR1 軋延 (RMK00614) . 【軋延特別說明】CR1 11 PASS軋延 (RMK00614) . 【軋延特別說明】CR1 使用工輥直徑480mm以下之工輥軋延避免ROLLING FORCE過載 (RMK00614) . 【軋延特別說明】第1PASS 速度設定300 mpm，避免歪斜斷板 (RMK00614) | 訂單:2502DFD039/003 CR2 <生產備註> 事項如下 . 不得有中波,加強板形及弓形度控制,記錄板面狀況 出口不可有鼓起. (RMK00084) . 完軋寬度超出管制值上限≦2mm時,冷軋繼續生產並填寫品質異常通報單給鍍鋅線,以便調整張力與板溫 (RMK00278) . 【軋延特別說明】指定 CR1 軋延 (RMK00614) . 【軋延特別說明】CR1 11 PASS軋延 (RMK00614) . 【軋延特別說明】CR1 使用工輥直徑480mm以下之工輥軋延避免ROLLING FORCE過載 (RMK00614) . 【軋延特別說明】第1PASS 速度設定300 mpm，避免歪斜斷板 (RMK00614) | 訂單:2502DFD039/003 CG1 <生產備註> 事項如下 . 平板類,鍍鋅生產時SKIN PASS & T/L 請依據鍍鋅標準規定生產. (RMK00084) . 弓形度≦4MM/300MM 波高≦4MM 急峻度≦0.5%. (RMK00084) . 每二顆母鋼捲需切2M板量測急峻度,並記錄於外觀檢查記錄表內. (RMK00084) . 出口鋼捲盤捲後目視不允許有鼓起. (RMK00084) . 本單於烤漆正背面都塗裝正面漆，因此鍍鋅請管制背面表面品質比照正面 (RMK00363) | 訂單:2502DFD039/003 CG2 <生產備註> 事項如下 . 平板類,鍍鋅生產時SKIN PASS & T/L 請依據鍍鋅標準規定生產. (RMK00084) . 弓形度≦4MM/300MM 波高≦4MM 急峻度≦0.5%. (RMK00084) . 每二顆母鋼捲需切2M板量測急峻度,並記錄於外觀檢查記錄表內. (RMK00084) . 出口鋼捲盤捲後目視不允許有鼓起. (RMK00084) . 本單於烤漆正背面都塗裝正面漆，因此鍍鋅請管制背面表面品質比照正面 (RMK00363) | 訂單:2502DFD039/003 CC1 <生產備註> 事項如下 . 【PMT】1.1.因為CR厚 0.961 mm，TOP 標準PMT以217℃去計算 (RMK-E_CHIN) . 【烤漆出口內徑】注意單捲限重及610內徑 (RMK-E_CHIN) . 冷軋厚度 > 0.8mm 內圈須插入二張瓦楞紙,防止端板印痕.客戶為益大時不可加瓦楞紙 (RMK00059) . 出口鋼捲盤捲後目視不允許有鼓起. (RMK00084) . 1.本單若塗裝背面漆一律改為REVERSE COATING 例外訂單如下敘述 (RMK00163) . 2.例外訂單為R字頭超低光澤與PVDF (＞25μ)，背面漆可改 NATURE COATING，但搭配底漆避免遮蓋性不佳 (RMK00163) . ★品檢注意！JIS&CNS 訂單必須每滿50噸一定要再做一次TEST (RMK00259) . 【PMT】1.2.CC2計算完後面漆每個ZONE 爐溫各降8℃為最終爐溫 (RMK00568) . 【PMT】1.3.CC2因爐溫各降8℃為最終爐溫，請股長於TEST時 確實量測板溫 (RMK00568) . 【PMT】1.4.若發現PMT不足，請上調ZONE溫度並回饋工程師 (RMK00568) . 【PMT】1.5.品檢注意！因標準PMT有下修請注意MEK測試 (RMK00568) . 【PMT】1.6.厚板少生產，請領班量測板溫並記錄之 (RMK00568) | 訂單:2502DFD039/003 CC2 <生產備註> 事項如下 . 【PMT】1.1.因為CR厚 0.961 mm，TOP 標準PMT以217℃去計算 (RMK-E_CHIN) . 【烤漆出口內徑】注意單捲限重及610內徑 (RMK-E_CHIN) . 冷軋厚度 > 0.8mm 內圈須插入二張瓦楞紙,防止端板印痕.客戶為益大時不可加瓦楞紙 (RMK00059) . 出口鋼捲盤捲後目視不允許有鼓起. (RMK00084) . 1.本單若塗裝背面漆一律改為REVERSE COATING 例外訂單如下敘述 (RMK00163) . 2.例外訂單為R字頭超低光澤與PVDF (＞25μ)，背面漆可改 NATURE COATING，但搭配底漆避免遮蓋性不佳 (RMK00163) . 20120627晨會決議 CC2生產 PPGI 時請使用表調 (RMK00191) . ★品檢注意！JIS&CNS 訂單必須每滿50噸一定要再做一次TEST (RMK00259) . 【PMT】1.2.CC2計算完後面漆每個ZONE 爐溫各降8℃為最終爐溫 (RMK00568) . 【PMT】1.3.CC2因爐溫各降8℃為最終爐溫，請股長於TEST時 確實量測板溫 (RMK00568) . 【PMT】1.4.若發現PMT不足，請上調ZONE溫度並回饋工程師 (RMK00568) . 【PMT】1.5.品檢注意！因標準PMT有下修請注意MEK測試 (RMK00568) . 【PMT】1.6.厚板少生產，請領班量測板溫並記錄之 (RMK00568) | 訂單:2502DFD039/003 RCL <生產備註> 事項如下 . 冷軋厚度 > 0.8mm 內圈須插入二張瓦楞紙,防止端板印痕.客戶為益大時不可加瓦楞紙 (RMK00059) | 訂單:2502DFD039/003 CCPK 無 <生產備註> 事項 | 訂單:2502DFD039/003 CGQC <品檢備註> 事項如下 . 本單於烤漆正背面都塗裝正面漆，因此鍍鋅請管制背面表面品質比照正面 (RMK00363) | 訂單:2502DFD039/003 CCQC <品檢備註> 事項如下 . 【PMT】1.1.因為CR厚 0.961 mm，TOP 標準PMT以217℃去計算 (RMK-E_CHIN) . 【烤漆出口內徑】注意單捲限重及610內徑 (RMK-E_CHIN) . 冷軋厚度 > 0.8mm 內圈須插入二張瓦楞紙,防止端板印痕.客戶為益大時不可加瓦楞紙 (RMK00059) . 1.本單若塗裝背面漆一律改為REVERSE COATING 例外訂單如下敘述 (RMK00163) . 2.例外訂單為R字頭超低光澤與PVDF (＞25μ)，背面漆可改 NATURE COATING，但搭配底漆避免遮蓋性不佳 (RMK00163) . ★品檢注意！JIS&CNS 訂單必須每滿50噸一定要再做一次TEST (RMK00259) . 【PMT】1.2.CC2計算完後面漆每個ZONE 爐溫各降8℃為最終爐溫 (RMK00568) . 【PMT】1.3.CC2因爐溫各降8℃為最終爐溫，請股長於TEST時 確實量測板溫 (RMK00568) . 【PMT】1.4.若發現PMT不足，請上調ZONE溫度並回饋工程師 (RMK00568) . 【PMT】1.5.品檢注意！因標準PMT有下修請注意MEK測試 (RMK00568) . 【PMT】1.6.厚板少生產，請領班量測板溫並記錄之 (RMK00568) | 訂單:2502DFD039/003 TOL 無 <生產備註> 事項 | 【烤漆出口內徑】注意單捲限重及610內徑^^/CC1/CC2/CCQC/^^ <<.E_CHIN 2025/02/13 16:00.>> 【PMT】1.1.因為CR厚 0.961 mm，TOP 標準PMT以217℃去計算^^/CC1/CC2/CCQC/^^ <<.E_CHIN 2025/02/13 16:00.>> | 訂單 2502DFD039/003 修改記錄如下: 20250212 11:28:24 (24025) 退火碼: >> S1, 用途碼: >> COT001, 背面標示: >> C817, 訂單背面顏色(五碼): >> 5C161, 背面漆膜厚: >> NOM, 背面漆塗漆型式幾塗幾烤: >> 2, 鉻酸鹽: >> Z, 訂單厚度: >> 0.951, 訂單重: >> 20, 重量容許率(下限): >> 10, 重量容許率(上限): >> 10, 訂單寬度: >> 1219, 鍍製方式: >> BC, 鋼捲內徑: >> 610, 鋼捲下限重: >> 4, 鋼捲上限重: >> 5.5, 壓花條件碼: >> -, 表面花紋: >> Z, 綠色識別碼: >> -, 印刷輥號: >> -, 產品代碼: >> PPGI, 皮膜碼: >> -, 單位別: >> M, 油品種類: >> Z, 塗油量: >> Z, 包裝代碼: >> D2 , 保護膜碼: >> -, 客戶試片取樣型式: >> -, 調質碼: >> S, 套筒碼: >> N , 規格: >> CGC440-20, 製造標準: >> CNS, 表面處理劑種類: >> Z, 表面處理劑塗佈量: >> Z, 伸長率測試: >> N, 硬度測試碼: >> N, 抗拉強度測試: >> N, 降伏強度測試: >> N, 厚度變異: >> 0, 訂單正面顏色(五碼): >> 5C161, 正面漆膜厚: >> NOM, 正面漆塗漆型式幾塗幾烤: >> 2, 修邊碼: >> Y, 重量碼: >> AW, 鋼捲捲向: >> I, 鍍層碼: >> Z25, | *:
PPGL | 2502DFD043/001 |  | 1. 部分大陸料含B元素超過CNS規範管制，故請原料CNS規範之訂單不要配大陸料 (OFP00684)-{.不符.} | 1. 訂單若有厚度變異，冷軋厚度公差比照烤漆計算公式 , 但最小為 1/2 公差做設定 (OFP00254)-{.不符.} 2. "偏薄要求訂單" 鍍後厚度減 鍍後厚度下限需大於 0.02 MM,以免發生厚度不足狀況 (OFP00369)-{.不符.} 3. 部分大陸料含B元素超過CNS規範管制，故請原料CNS規範之訂單不要配大陸料 (OFP00684)-{.不符.} | 訂單:2502DFD043/001 CPL <生產備註> 事項如下 . 除HGI/ HGL 訂單邊緣不噴油. 其餘皆側緣噴油 (RMK00285) | 訂單:2502DFD043/001 CR1 <生產備註> 事項如下 . 完軋寬度超出管制值上限≦2mm時,冷軋繼續生產並填寫品質異常通報單給鍍鋅線,以便調整張力與板溫 (RMK00278) | 訂單:2502DFD043/001 CR2 <生產備註> 事項如下 . 完軋寬度超出管制值上限≦2mm時,冷軋繼續生產並填寫品質異常通報單給鍍鋅線,以便調整張力與板溫 (RMK00278) | 訂單:2502DFD043/001 CG1 <生產備註> 事項如下 . 平板類,鍍鋅生產時SKIN PASS & T/L 請依據鍍鋅標準規定生產 (RMK00100) . 鍍鋅表面不可有鋅痕、壓痕、凹陷、及刮傷 、應變痕等。 (RMK00100) . 出口鋼捲盤捲後目視不允許有鼓起. (RMK00100) | 訂單:2502DFD043/001 CG2 <生產備註> 事項如下 . 平板類,鍍鋅生產時SKIN PASS & T/L 請依據鍍鋅標準規定生產 (RMK00100) . 鍍鋅表面不可有鋅痕、壓痕、凹陷、及刮傷 、應變痕等。 (RMK00100) . 出口鋼捲盤捲後目視不允許有鼓起. (RMK00100) | 訂單:2502DFD043/001 CC1 <生產備註> 事項如下 . 1.本單若塗裝背面漆一律改為REVERSE COATING 例外訂單如下敘述 (RMK00163) . 2.例外訂單為R字頭超低光澤與PVDF (＞25μ)，背面漆可改 NATURE COATING，但搭配底漆避免遮蓋性不佳 (RMK00163) . ★品檢注意！JIS&CNS 訂單必須每滿50噸一定要再做一次TEST (RMK00259) | 訂單:2502DFD043/001 CC2 <生產備註> 事項如下 . 1.本單若塗裝背面漆一律改為REVERSE COATING 例外訂單如下敘述 (RMK00163) . 2.例外訂單為R字頭超低光澤與PVDF (＞25μ)，背面漆可改 NATURE COATING，但搭配底漆避免遮蓋性不佳 (RMK00163) . ★品檢注意！JIS&CNS 訂單必須每滿50噸一定要再做一次TEST (RMK00259) | 訂單:2502DFD043/001 RCL 無 <生產備註> 事項 | 訂單:2502DFD043/001 CCPK 無 <生產備註> 事項 | 訂單:2502DFD043/001 CGQC 無 <品檢備註> 事項 | 訂單:2502DFD043/001 CCQC <品檢備註> 事項如下 . 1.本單若塗裝背面漆一律改為REVERSE COATING 例外訂單如下敘述 (RMK00163) . 2.例外訂單為R字頭超低光澤與PVDF (＞25μ)，背面漆可改 NATURE COATING，但搭配底漆避免遮蓋性不佳 (RMK00163) . ★品檢注意！JIS&CNS 訂單必須每滿50噸一定要再做一次TEST (RMK00259) | 訂單:2502DFD043/001 TOL 無 <生產備註> 事項 |  | 訂單 2502DFD043/001 修改記錄如下: 20250212 16:39:20 (24025) 退火碼: >> S1, 用途碼: >> CIA008, 背面標示: >> C814, 訂單背面顏色(五碼): >> BW73Y, 背面漆膜厚: >> 12.5, 背面漆塗漆型式幾塗幾烤: >> 2, 鉻酸鹽: >> Z, 訂單厚度: >> 0.52, 訂單重: >> 50, 重量容許率(下限): >> 10, 重量容許率(上限): >> 10, 訂單寬度: >> 914, 鍍製方式: >> AC, 鋼捲內徑: >> 508, 鋼捲下限重: >> 3, 鋼捲上限重: >> 5, 壓花條件碼: >> -, 表面花紋: >> R, 綠色識別碼: >> -, 印刷輥號: >> -, 產品代碼: >> PPGL, 皮膜碼: >> -, 單位別: >> M, 油品種類: >> Z, 塗油量: >> Z, 包裝代碼: >> D2 , 保護膜碼: >> -, 客戶試片取樣數量: >> 0, 客戶試片取樣型式: >> -, 調質碼: >> S, 套筒碼: >> R , 規格: >> CGLC400-20, 製造標準: >> CNS, 表面處理劑種類: >> Z, 表面處理劑塗佈量: >> Z, 伸長率測試: >> N, 硬度測試碼: >> N, 抗拉強度測試: >> N, 降伏強度測試: >> N, 厚度變異: >> -1.4, 訂單正面顏色(五碼): >> SY356, 正面漆膜厚: >> 25, 正面漆塗漆型式幾塗幾烤: >> 2, 修邊碼: >> Y, 重量碼: >> AW, 鋼捲捲向: >> I, 鍍層碼: >> AZ150, 20250213 09:30:00 (23003) 訂單重: 50 >> 100, | H:厚度偏薄
PPGL | 2502DFD048/001 | 1. 單捲限重檢核 (原料重:15~20, 分切困難:16.00~17.50,20.00~20.00, 單捲限重:3.50~4.00)(OFP00031)-{.不符.} | 1. 部分大陸料含B元素超過CNS規範管制，故請原料CNS規範之訂單不要配大陸料 (OFP00684)-{.不符.} | 1. 注意！因客戶有特殊寬度公差需求，因此本SPEC 比照寬度需求 0~+5 設定。用於一般用途請回復正常寬度公差 (OFP00496)-{.不符.} 2. 要求寬度公差 0~+3 確認：HR=2.02 CR1=915 CR2=914 CR/CG寬度公差=+6/+5 (參2009DFD036/001) (OFP00503)-{.不符.} 3. 部分大陸料含B元素超過CNS規範管制，故請原料CNS規範之訂單不要配大陸料 (OFP00684)-{.不符.} | 訂單:2502DFD048/001 CPL <生產備註> 事項如下 . 除HGI/ HGL 訂單邊緣不噴油. 其餘皆側緣噴油 (RMK00285) . CNS AZ70 鍍層相當於 SYSCO AZ070 鍍層 (RMK00295) | 訂單:2502DFD048/001 CR1 <生產備註> 事項如下 . 完軋寬度超出管制值上限≦2mm時,冷軋繼續生產並填寫品質異常通報單給鍍鋅線,以便調整張力與板溫 (RMK00278) . CNS AZ70 鍍層相當於 SYSCO AZ070 鍍層 (RMK00295) | 訂單:2502DFD048/001 CR2 <生產備註> 事項如下 . 完軋寬度超出管制值上限≦2mm時,冷軋繼續生產並填寫品質異常通報單給鍍鋅線,以便調整張力與板溫 (RMK00278) . CNS AZ70 鍍層相當於 SYSCO AZ070 鍍層 (RMK00295) | 訂單:2502DFD048/001 CG1 <生產備註> 事項如下 . 弓形度、 波高、 急峻度,每顆鋼捲皆須詳細記錄. (RMK00058) . 平板類,鍍鋅生產時SKIN PASS & T/L 請依據鍍鋅標準規定生產. (RMK00058) . 每二顆母鋼捲需切2M板量測急峻度,並記錄於外觀檢查記錄表內. (RMK00058) . 出口鋼捲盤捲後目視不允許有鼓起. (RMK00058) | 訂單:2502DFD048/001 CG2 <生產備註> 事項如下 . 弓形度、 波高、 急峻度,每顆鋼捲皆須詳細記錄. (RMK00058) . 平板類,鍍鋅生產時SKIN PASS & T/L 請依據鍍鋅標準規定生產. (RMK00058) . 每二顆母鋼捲需切2M板量測急峻度,並記錄於外觀檢查記錄表內. (RMK00058) . 出口鋼捲盤捲後目視不允許有鼓起. (RMK00058) | 訂單:2502DFD048/001 CC1 <生產備註> 事項如下 . 【分切】限重3.5~4噸，尾切不依限重允收(勿超過上限4噸) (RMK-YL_KUNG) . 使用紙套筒請出口主操注意調整張力設定 背面標示要記得噴印. (RMK00058) . 每顆母鋼捲需切2M板量測急峻度,並記錄於報表內. (RMK00058) . 表面要求嚴格,不允許鋅痕,線痕,壓痕,樹皮(曾被訴賠)...等缺陷. (RMK00058) . 室內隔間用料2邊7MM以內允許輕微缺陷,如邊緣應變痕,點狀未著漆,亮痕… (RMK00058) . 1.本單若塗裝背面漆一律改為REVERSE COATING 例外訂單如下敘述 (RMK00163) . 2.例外訂單為R字頭超低光澤與PVDF (＞25μ)，背面漆可改 NATURE COATING，但搭配底漆避免遮蓋性不佳 (RMK00163) . ★品檢注意！JIS&CNS 訂單必須每滿50噸一定要再做一次TEST (RMK00259) | 訂單:2502DFD048/001 CC2 <生產備註> 事項如下 . 【分切】限重3.5~4噸，尾切不依限重允收(勿超過上限4噸) (RMK-YL_KUNG) . 使用紙套筒請出口主操注意調整張力設定 背面標示要記得噴印. (RMK00058) . 每顆母鋼捲需切2M板量測急峻度,並記錄於報表內. (RMK00058) . 表面要求嚴格,不允許鋅痕,線痕,壓痕,樹皮(曾被訴賠)...等缺陷. (RMK00058) . 室內隔間用料2邊7MM以內允許輕微缺陷,如邊緣應變痕,點狀未著漆,亮痕… (RMK00058) . 1.本單若塗裝背面漆一律改為REVERSE COATING 例外訂單如下敘述 (RMK00163) . 2.例外訂單為R字頭超低光澤與PVDF (＞25μ)，背面漆可改 NATURE COATING，但搭配底漆避免遮蓋性不佳 (RMK00163) . ★品檢注意！JIS&CNS 訂單必須每滿50噸一定要再做一次TEST (RMK00259) | 訂單:2502DFD048/001 RCL 無 <生產備註> 事項 | 訂單:2502DFD048/001 CCPK 無 <生產備註> 事項 | 訂單:2502DFD048/001 CGQC <品檢備註> 事項如下 . 弓形度、 波高、 急峻度,每顆鋼捲皆須詳細記錄. (RMK00058) . 每二顆母鋼捲需切2M板量測急峻度,並記錄於外觀檢查記錄表內. (RMK00058) . 出口鋼捲盤捲後目視不允許有鼓起. (RMK00058) | 訂單:2502DFD048/001 CCQC <品檢備註> 事項如下 . 【分切】限重3.5~4噸，尾切不依限重允收(勿超過上限4噸) (RMK-YL_KUNG) . 1.本單若塗裝背面漆一律改為REVERSE COATING 例外訂單如下敘述 (RMK00163) . 2.例外訂單為R字頭超低光澤與PVDF (＞25μ)，背面漆可改 NATURE COATING，但搭配底漆避免遮蓋性不佳 (RMK00163) . ★品檢注意！JIS&CNS 訂單必須每滿50噸一定要再做一次TEST (RMK00259) | 訂單:2502DFD048/001 TOL 無 <生產備註> 事項 | 【分切】限重3.5~4噸，尾切不依限重允收(勿超過上限4噸)^^/CC1/CC2/CCQC/ <<.YL_KUNG 2025/04/11 14:15.>> | 訂單 2502DFD048/001 修改記錄如下: 20250327 14:08:36 (24020) 退火碼: >> S1, 用途碼: >> CIA007, 背面標示: >> C008, 訂單背面顏色(五碼): >> BW736, 背面漆膜厚: >> NOM, 背面漆塗漆型式幾塗幾烤: >> 1, 鉻酸鹽: >> Z, 訂單厚度: >> 0.476, 訂單重: >> 100, 重量容許率(下限): >> 10, 重量容許率(上限): >> 10, 訂單寬度: >> 911, 鍍製方式: >> BC, 鋼捲內徑: >> 508, 鋼捲下限重: >> 3.5, 鋼捲上限重: >> 4, 壓花條件碼: >> -, 表面花紋: >> R, 綠色識別碼: >> -, 印刷輥號: >> -, 產品代碼: >> PPGL, 皮膜碼: >> -, 單位別: >> M, 油品種類: >> Z, 塗油量: >> Z, 包裝代碼: >> S4 , 保護膜碼: >> -, 客戶試片取樣型式: >> -, 調質碼: >> S, 套筒碼: >> P , 規格: >> CGLC400-10, 製造標準: >> CNS, 表面處理劑種類: >> Z, 表面處理劑塗佈量: >> Z, 伸長率測試: >> N, 硬度測試碼: >> N, 抗拉強度測試: >> N, 降伏強度測試: >> N, 厚度變異: >> 0, 訂單正面顏色(五碼): >> LY216, 正面漆膜厚: >> 25, 正面漆塗漆型式幾塗幾烤: >> 2, 修邊碼: >> Y, 重量碼: >> AW, 鋼捲捲向: >> O, 鍍層碼: >> AZ70, | *:
PPGL | 2502DFD048/002 | 1. 單捲限重檢核 (原料重:15~20, 分切困難:16.00~17.50,20.00~20.00, 單捲限重:3.50~4.00)(OFP00031)-{.不符.} | 1. 部分大陸料含B元素超過CNS規範管制，故請原料CNS規範之訂單不要配大陸料 (OFP00684)-{.不符.} | 1. 注意！因客戶有特殊寬度公差需求，因此本SPEC 比照寬度需求 0~+5 設定。用於一般用途請回復正常寬度公差 (OFP00496)-{.不符.} 2. 要求寬度公差 0~+3 確認：HR=2.02 CR1=915 CR2=914 CR/CG寬度公差=+6/+5 (參2009DFD036/001) (OFP00503)-{.不符.} 3. 部分大陸料含B元素超過CNS規範管制，故請原料CNS規範之訂單不要配大陸料 (OFP00684)-{.不符.} | 訂單:2502DFD048/002 CPL <生產備註> 事項如下 . 除HGI/ HGL 訂單邊緣不噴油. 其餘皆側緣噴油 (RMK00285) . CNS AZ70 鍍層相當於 SYSCO AZ070 鍍層 (RMK00295) | 訂單:2502DFD048/002 CR1 <生產備註> 事項如下 . 完軋寬度超出管制值上限≦2mm時,冷軋繼續生產並填寫品質異常通報單給鍍鋅線,以便調整張力與板溫 (RMK00278) . CNS AZ70 鍍層相當於 SYSCO AZ070 鍍層 (RMK00295) | 訂單:2502DFD048/002 CR2 <生產備註> 事項如下 . 完軋寬度超出管制值上限≦2mm時,冷軋繼續生產並填寫品質異常通報單給鍍鋅線,以便調整張力與板溫 (RMK00278) . CNS AZ70 鍍層相當於 SYSCO AZ070 鍍層 (RMK00295) | 訂單:2502DFD048/002 CG1 <生產備註> 事項如下 . 弓形度、 波高、 急峻度,每顆鋼捲皆須詳細記錄. (RMK00058) . 平板類,鍍鋅生產時SKIN PASS & T/L 請依據鍍鋅標準規定生產. (RMK00058) . 每二顆母鋼捲需切2M板量測急峻度,並記錄於外觀檢查記錄表內. (RMK00058) . 出口鋼捲盤捲後目視不允許有鼓起. (RMK00058) | 訂單:2502DFD048/002 CG2 <生產備註> 事項如下 . 弓形度、 波高、 急峻度,每顆鋼捲皆須詳細記錄. (RMK00058) . 平板類,鍍鋅生產時SKIN PASS & T/L 請依據鍍鋅標準規定生產. (RMK00058) . 每二顆母鋼捲需切2M板量測急峻度,並記錄於外觀檢查記錄表內. (RMK00058) . 出口鋼捲盤捲後目視不允許有鼓起. (RMK00058) | 訂單:2502DFD048/002 CC1 <生產備註> 事項如下 . 【分切】限重3.5~4噸，尾切不依限重允收(勿超過上限4噸) (RMK-YL_KUNG) . 使用紙套筒請出口主操注意調整張力設定 背面標示要記得噴印. (RMK00058) . 每顆母鋼捲需切2M板量測急峻度,並記錄於報表內. (RMK00058) . 表面要求嚴格,不允許鋅痕,線痕,壓痕,樹皮(曾被訴賠)...等缺陷. (RMK00058) . 室內隔間用料2邊7MM以內允許輕微缺陷,如邊緣應變痕,點狀未著漆,亮痕… (RMK00058) . 1.本單若塗裝背面漆一律改為REVERSE COATING 例外訂單如下敘述 (RMK00163) . 2.例外訂單為R字頭超低光澤與PVDF (＞25μ)，背面漆可改 NATURE COATING，但搭配底漆避免遮蓋性不佳 (RMK00163) . ★品檢注意！JIS&CNS 訂單必須每滿50噸一定要再做一次TEST (RMK00259) | 訂單:2502DFD048/002 CC2 <生產備註> 事項如下 . 【分切】限重3.5~4噸，尾切不依限重允收(勿超過上限4噸) (RMK-YL_KUNG) . 使用紙套筒請出口主操注意調整張力設定 背面標示要記得噴印. (RMK00058) . 每顆母鋼捲需切2M板量測急峻度,並記錄於報表內. (RMK00058) . 表面要求嚴格,不允許鋅痕,線痕,壓痕,樹皮(曾被訴賠)...等缺陷. (RMK00058) . 室內隔間用料2邊7MM以內允許輕微缺陷,如邊緣應變痕,點狀未著漆,亮痕… (RMK00058) . 1.本單若塗裝背面漆一律改為REVERSE COATING 例外訂單如下敘述 (RMK00163) . 2.例外訂單為R字頭超低光澤與PVDF (＞25μ)，背面漆可改 NATURE COATING，但搭配底漆避免遮蓋性不佳 (RMK00163) . ★品檢注意！JIS&CNS 訂單必須每滿50噸一定要再做一次TEST (RMK00259) | 訂單:2502DFD048/002 RCL 無 <生產備註> 事項 | 訂單:2502DFD048/002 CCPK 無 <生產備註> 事項 | 訂單:2502DFD048/002 CGQC <品檢備註> 事項如下 . 弓形度、 波高、 急峻度,每顆鋼捲皆須詳細記錄. (RMK00058) . 每二顆母鋼捲需切2M板量測急峻度,並記錄於外觀檢查記錄表內. (RMK00058) . 出口鋼捲盤捲後目視不允許有鼓起. (RMK00058) | 訂單:2502DFD048/002 CCQC <品檢備註> 事項如下 . 【分切】限重3.5~4噸，尾切不依限重允收(勿超過上限4噸) (RMK-YL_KUNG) . 1.本單若塗裝背面漆一律改為REVERSE COATING 例外訂單如下敘述 (RMK00163) . 2.例外訂單為R字頭超低光澤與PVDF (＞25μ)，背面漆可改 NATURE COATING，但搭配底漆避免遮蓋性不佳 (RMK00163) . ★品檢注意！JIS&CNS 訂單必須每滿50噸一定要再做一次TEST (RMK00259) | 訂單:2502DFD048/002 TOL 無 <生產備註> 事項 | 【分切】限重3.5~4噸，尾切不依限重允收(勿超過上限4噸)^^/CC1/CC2/CCQC/ <<.YL_KUNG 2025/04/11 14:22.>> | 訂單 2502DFD048/002 修改記錄如下: 20250327 14:08:39 (24020) 退火碼: >> S1, 用途碼: >> CIA007, 背面標示: >> C008, 訂單背面顏色(五碼): >> BW736, 背面漆膜厚: >> NOM, 背面漆塗漆型式幾塗幾烤: >> 1, 鉻酸鹽: >> Z, 訂單厚度: >> 0.476, 訂單重: >> 40, 重量容許率(下限): >> 10, 重量容許率(上限): >> 10, 訂單寬度: >> 911, 鍍製方式: >> BC, 鋼捲內徑: >> 508, 鋼捲下限重: >> 3.5, 鋼捲上限重: >> 4, 壓花條件碼: >> -, 表面花紋: >> R, 綠色識別碼: >> -, 印刷輥號: >> -, 產品代碼: >> PPGL, 皮膜碼: >> -, 單位別: >> M, 油品種類: >> Z, 塗油量: >> Z, 包裝代碼: >> S4 , 保護膜碼: >> -, 客戶試片取樣數量: >> 0, 客戶試片取樣型式: >> -, 調質碼: >> S, 套筒碼: >> P , 規格: >> CGLC400-10, 製造標準: >> CNS, 表面處理劑種類: >> Z, 表面處理劑塗佈量: >> Z, 伸長率測試: >> N, 硬度測試碼: >> N, 抗拉強度測試: >> N, 降伏強度測試: >> N, 厚度變異: >> 0, 訂單正面顏色(五碼): >> LC476, 正面漆膜厚: >> 25, 正面漆塗漆型式幾塗幾烤: >> 2, 修邊碼: >> Y, 重量碼: >> AW, 鋼捲捲向: >> O, 鍍層碼: >> AZ70, | *:
PPGL | 2502DFD048/003 | 1. 單捲限重檢核 (原料重:15~20, 分切困難:16.00~17.50,20.00~20.00, 單捲限重:3.50~4.00)(OFP00031)-{.不符.} | 1. 部分大陸料含B元素超過CNS規範管制，故請原料CNS規範之訂單不要配大陸料 (OFP00684)-{.不符.} | 1. 注意！因客戶有特殊寬度公差需求，因此本SPEC 比照寬度需求 0~+5 設定。用於一般用途請回復正常寬度公差 (OFP00496)-{.不符.} 2. 要求寬度公差 0~+3 確認：HR=2.02 CR1=915 CR2=914 CR/CG寬度公差=+6/+5 (參2009DFD036/001) (OFP00503)-{.不符.} 3. 部分大陸料含B元素超過CNS規範管制，故請原料CNS規範之訂單不要配大陸料 (OFP00684)-{.不符.} | 訂單:2502DFD048/003 CPL <生產備註> 事項如下 . 除HGI/ HGL 訂單邊緣不噴油. 其餘皆側緣噴油 (RMK00285) . CNS AZ70 鍍層相當於 SYSCO AZ070 鍍層 (RMK00295) | 訂單:2502DFD048/003 CR1 <生產備註> 事項如下 . 完軋寬度超出管制值上限≦2mm時,冷軋繼續生產並填寫品質異常通報單給鍍鋅線,以便調整張力與板溫 (RMK00278) . CNS AZ70 鍍層相當於 SYSCO AZ070 鍍層 (RMK00295) | 訂單:2502DFD048/003 CR2 <生產備註> 事項如下 . 完軋寬度超出管制值上限≦2mm時,冷軋繼續生產並填寫品質異常通報單給鍍鋅線,以便調整張力與板溫 (RMK00278) . CNS AZ70 鍍層相當於 SYSCO AZ070 鍍層 (RMK00295) | 訂單:2502DFD048/003 CG1 <生產備註> 事項如下 . 弓形度、 波高、 急峻度,每顆鋼捲皆須詳細記錄. (RMK00058) . 平板類,鍍鋅生產時SKIN PASS & T/L 請依據鍍鋅標準規定生產. (RMK00058) . 每二顆母鋼捲需切2M板量測急峻度,並記錄於外觀檢查記錄表內. (RMK00058) . 出口鋼捲盤捲後目視不允許有鼓起. (RMK00058) | 訂單:2502DFD048/003 CG2 <生產備註> 事項如下 . 弓形度、 波高、 急峻度,每顆鋼捲皆須詳細記錄. (RMK00058) . 平板類,鍍鋅生產時SKIN PASS & T/L 請依據鍍鋅標準規定生產. (RMK00058) . 每二顆母鋼捲需切2M板量測急峻度,並記錄於外觀檢查記錄表內. (RMK00058) . 出口鋼捲盤捲後目視不允許有鼓起. (RMK00058) | 訂單:2502DFD048/003 CC1 <生產備註> 事項如下 . 【分切】郁潔曰：限重3.5~4噸，最後一顆可不依限重（但不可超出4噸） (RMK-E_CHIN) . 使用紙套筒請出口主操注意調整張力設定 背面標示要記得噴印. (RMK00058) . 每顆母鋼捲需切2M板量測急峻度,並記錄於報表內. (RMK00058) . 表面要求嚴格,不允許鋅痕,線痕,壓痕,樹皮(曾被訴賠)...等缺陷. (RMK00058) . 室內隔間用料2邊7MM以內允許輕微缺陷,如邊緣應變痕,點狀未著漆,亮痕… (RMK00058) . 1.本單若塗裝背面漆一律改為REVERSE COATING 例外訂單如下敘述 (RMK00163) . 2.例外訂單為R字頭超低光澤與PVDF (＞25μ)，背面漆可改 NATURE COATING，但搭配底漆避免遮蓋性不佳 (RMK00163) . ★品檢注意！JIS&CNS 訂單必須每滿50噸一定要再做一次TEST (RMK00259) | 訂單:2502DFD048/003 CC2 <生產備註> 事項如下 . 【分切】郁潔曰：限重3.5~4噸，最後一顆可不依限重（但不可超出4噸） (RMK-E_CHIN) . 使用紙套筒請出口主操注意調整張力設定 背面標示要記得噴印. (RMK00058) . 每顆母鋼捲需切2M板量測急峻度,並記錄於報表內. (RMK00058) . 表面要求嚴格,不允許鋅痕,線痕,壓痕,樹皮(曾被訴賠)...等缺陷. (RMK00058) . 室內隔間用料2邊7MM以內允許輕微缺陷,如邊緣應變痕,點狀未著漆,亮痕… (RMK00058) . 1.本單若塗裝背面漆一律改為REVERSE COATING 例外訂單如下敘述 (RMK00163) . 2.例外訂單為R字頭超低光澤與PVDF (＞25μ)，背面漆可改 NATURE COATING，但搭配底漆避免遮蓋性不佳 (RMK00163) . ★品檢注意！JIS&CNS 訂單必須每滿50噸一定要再做一次TEST (RMK00259) | 訂單:2502DFD048/003 RCL 無 <生產備註> 事項 | 訂單:2502DFD048/003 CCPK 無 <生產備註> 事項 | 訂單:2502DFD048/003 CGQC <品檢備註> 事項如下 . 弓形度、 波高、 急峻度,每顆鋼捲皆須詳細記錄. (RMK00058) . 每二顆母鋼捲需切2M板量測急峻度,並記錄於外觀檢查記錄表內. (RMK00058) . 出口鋼捲盤捲後目視不允許有鼓起. (RMK00058) | 訂單:2502DFD048/003 CCQC <品檢備註> 事項如下 . 【分切】郁潔曰：限重3.5~4噸，最後一顆可不依限重（但不可超出4噸） (RMK-E_CHIN) . 1.本單若塗裝背面漆一律改為REVERSE COATING 例外訂單如下敘述 (RMK00163) . 2.例外訂單為R字頭超低光澤與PVDF (＞25μ)，背面漆可改 NATURE COATING，但搭配底漆避免遮蓋性不佳 (RMK00163) . ★品檢注意！JIS&CNS 訂單必須每滿50噸一定要再做一次TEST (RMK00259) | 訂單:2502DFD048/003 TOL 無 <生產備註> 事項 | 【分切】郁潔曰：限重3.5~4噸，最後一顆可不依限重（但不可超出4噸）^^/CC1/CC2/CCQC/ <<.E_CHIN 2025/04/14 11:16.>> | 訂單 2502DFD048/003 修改記錄如下: 20250327 15:43:24 (24020) 退火碼: >> S1, 用途碼: >> CIA007, 背面標示: >> C008, 訂單背面顏色(五碼): >> XXXXX, 背面漆膜厚: >> NOM, 背面漆塗漆型式幾塗幾烤: >> 2, 鉻酸鹽: >> Z, 訂單厚度: >> 0.476, 訂單重: >> 310, 重量容許率(下限): >> 10, 重量容許率(上限): >> 10, 訂單寬度: >> 911, 鍍製方式: >> BC, 鋼捲內徑: >> 508, 鋼捲下限重: >> 3.5, 鋼捲上限重: >> 4, 壓花條件碼: >> -, 表面花紋: >> R, 綠色識別碼: >> -, 印刷輥號: >> -, 產品代碼: >> PPGL, 皮膜碼: >> -, 單位別: >> M, 油品種類: >> Z, 塗油量: >> Z, 包裝代碼: >> S4 , 保護膜碼: >> -, 客戶試片取樣數量: >> 0, 客戶試片取樣型式: >> -, 調質碼: >> S, 套筒碼: >> P , 規格: >> CGLC400-10, 製造標準: >> CNS, 表面處理劑種類: >> Z, 表面處理劑塗佈量: >> Z, 伸長率測試: >> N, 硬度測試碼: >> N, 抗拉強度測試: >> N, 降伏強度測試: >> N, 厚度變異: >> 0, 訂單正面顏色(五碼): >> XXXXX, 正面漆膜厚: >> NOM, 正面漆塗漆型式幾塗幾烤: >> 2, 修邊碼: >> Y, 重量碼: >> AW, 鋼捲捲向: >> O, 鍍層碼: >> AZ70, 20250529 09:10:33 (22030) 訂單背面顏色(五碼): XXXXX >> BW736, 背面漆塗漆型式幾塗幾烤: 2 >> 1, 訂單重: 310 >> 40, 訂單正面顏色(五碼): XXXXX >> LC476, 正面漆膜厚: NOM >> 25, | *:
PPGL | 2502DFD048/005 | 1. ※【提醒】！曾因岩棉複合板BK材質發生黏不住，若BK顏色未曾使用於複合板訂單時需確認※ (OFP00625)-{.不符.} 2. 單捲限重檢核 (原料重:16~21, 分切困難:16.00~17.50,20.00~21.00, 單捲限重:3.50~4.00)(OFP00031)-{.不符.} | 1. 部分大陸料含B元素超過CNS規範管制，故請原料CNS規範之訂單不要配大陸料 (OFP00684)-{.不符.} | 1. ※【提醒】！曾因岩棉複合板BK材質發生黏不住，若BK顏色未曾使用於複合板訂單時需確認※ (OFP00625)-{.不符.} 2. 部分大陸料含B元素超過CNS規範管制，故請原料CNS規範之訂單不要配大陸料 (OFP00684)-{.不符.} | 訂單:2502DFD048/005 CPL <生產備註> 事項如下 . 除HGI/ HGL 訂單邊緣不噴油. 其餘皆側緣噴油 (RMK00285) | 訂單:2502DFD048/005 CR1 <生產備註> 事項如下 . 完軋寬度超出管制值上限≦2mm時,冷軋繼續生產並填寫品質異常通報單給鍍鋅線,以便調整張力與板溫 (RMK00278) | 訂單:2502DFD048/005 CR2 <生產備註> 事項如下 . 完軋寬度超出管制值上限≦2mm時,冷軋繼續生產並填寫品質異常通報單給鍍鋅線,以便調整張力與板溫 (RMK00278) | 訂單:2502DFD048/005 CG1 無 <生產備註> 事項 | 訂單:2502DFD048/005 CG2 無 <生產備註> 事項 | 訂單:2502DFD048/005 CC1 <生產備註> 事項如下 . 【修補漆】郁潔曰：修補漆*1 (RMK-E_CHIN) . 【分切】郁潔曰：限重3.5~4噸，最後一顆可不依限重（不得超過4噸）。 (RMK-E_CHIN) . 1.本單若塗裝背面漆一律改為REVERSE COATING 例外訂單如下敘述 (RMK00163) . 2.例外訂單為R字頭超低光澤與PVDF (＞25μ)，背面漆可改 NATURE COATING，但搭配底漆避免遮蓋性不佳 (RMK00163) . ★品檢注意！JIS&CNS 訂單必須每滿50噸一定要再做一次TEST (RMK00259) . 【抽氣量】白色系在CC1生產時,FINISH抽氣量請設定250,如生產中發生色差b值異常升高,請股長再加大抽氣量因應 (RMK00560) | 訂單:2502DFD048/005 CC2 <生產備註> 事項如下 . 【修補漆】郁潔曰：修補漆*1 (RMK-E_CHIN) . 【分切】郁潔曰：限重3.5~4噸，最後一顆可不依限重（不得超過4噸）。 (RMK-E_CHIN) . 1.本單若塗裝背面漆一律改為REVERSE COATING 例外訂單如下敘述 (RMK00163) . 2.例外訂單為R字頭超低光澤與PVDF (＞25μ)，背面漆可改 NATURE COATING，但搭配底漆避免遮蓋性不佳 (RMK00163) . ★品檢注意！JIS&CNS 訂單必須每滿50噸一定要再做一次TEST (RMK00259) . 【抽氣量】白色系在CC1生產時,FINISH抽氣量請設定250,如生產中發生色差b值異常升高,請股長再加大抽氣量因應 (RMK00560) | 訂單:2502DFD048/005 RCL 無 <生產備註> 事項 | 訂單:2502DFD048/005 CCPK 無 <生產備註> 事項 | 訂單:2502DFD048/005 CGQC 無 <品檢備註> 事項 | 訂單:2502DFD048/005 CCQC <品檢備註> 事項如下 . 1.本單若塗裝背面漆一律改為REVERSE COATING 例外訂單如下敘述 (RMK00163) . 2.例外訂單為R字頭超低光澤與PVDF (＞25μ)，背面漆可改 NATURE COATING，但搭配底漆避免遮蓋性不佳 (RMK00163) . ★品檢注意！JIS&CNS 訂單必須每滿50噸一定要再做一次TEST (RMK00259) | 訂單:2502DFD048/005 TOL 無 <生產備註> 事項 | 【分切】郁潔曰：限重3.5~4噸，最後一顆可不依限重（不得超過4噸）。^^/CC1/CC2/ <<.E_CHIN 2025/06/26 15:44.>> 【修補漆】郁潔曰：修補漆*1^^/CC1/CC2/ <<.E_CHIN 2025/06/26 15:45.>> | 訂單 2502DFD048/005 修改記錄如下: 20250529 09:11:10 (22030) 退火碼: >> S1, 用途碼: >> CIA007, 背面標示: >> C008, 訂單背面顏色(五碼): >> XXXXX, 背面漆膜厚: >> NOM, 背面漆塗漆型式幾塗幾烤: >> 2, 鉻酸鹽: >> Z, 訂單厚度: >> 0.476, 訂單重: >> 260, 重量容許率(下限): >> 10, 重量容許率(上限): >> 10, 訂單寬度: >> 911, 鍍製方式: >> BC, 鋼捲內徑: >> 508, 鋼捲下限重: >> 3.5, 鋼捲上限重: >> 4, 壓花條件碼: >> -, 表面花紋: >> R, 綠色識別碼: >> -, 印刷輥號: >> -, 產品代碼: >> PPGL, 皮膜碼: >> -, 單位別: >> M, 油品種類: >> Z, 塗油量: >> Z, 包裝代碼: >> S4 , 保護膜碼: >> -, 客戶試片取樣數量: >> 0, 客戶試片取樣型式: >> -, 調質碼: >> S, 套筒碼: >> P , 規格: >> CGLC400-10, 製造標準: >> CNS, 表面處理劑種類: >> Z, 表面處理劑塗佈量: >> Z, 伸長率測試: >> N, 硬度測試碼: >> N, 抗拉強度測試: >> N, 降伏強度測試: >> N, 厚度變異: >> 0, 訂單正面顏色(五碼): >> XXXXX, 正面漆膜厚: >> NOM, 正面漆塗漆型式幾塗幾烤: >> 2, 修邊碼: >> Y, 重量碼: >> AW, 鋼捲捲向: >> O, 鍍層碼: >> AZ70, 20250623 16:20:45 (22030) 訂單背面顏色(五碼): XXXXX >> BW73Y, 背面漆膜厚: NOM >> 12.5, 訂單重: 260 >> 30, 訂單寬度: 911 >> 975, 訂單正面顏色(五碼): XXXXX >> 3W4A0, 正面漆膜厚: NOM >> 25, 鍍層碼: AZ70 >> AZ100, 20250626 08:24:11 (22030) 用途碼: CIA007 >> CIA001, | *: | [訂單訊息通知] 2025/06/26 上午 11:39:43 *** (張芬芬 >> 通知 >> Seren Lin, Winnie Chang, Emily Hong, XinYi Wu, Edwy Chin, YuLung Kung, B.S. Wan, Y.L. Liu, Julian Liu, Sony Su, YunTung Li) 訊息 : 此寬度沒庫存 若重新採購交期預估 8/5~10 且有小於40噸小量加價 1200元的問題, 建議訂單寬度改成 960mm 或 914mm 或1219mm 就有現有庫存 [訂單訊息通知] 2025/06/26 下午 01:47:33 *** (張芬芬 >> 通知 >> Seren Lin, Winnie Chang, Emily Hong, XinYi Wu, Edwy Chin, YuLung Kung, B.S. Wan, Y.L. Liu, Julian Liu, Sony Su, YunTung Li) 訊息 : 中鴻有鋼胚 所以原訂單尺寸ok, 交期 估7/20
PPGL | 2502DFD048/006 | 1. 單捲限重檢核 (原料重:15~20, 分切困難:16.00~17.50,20.00~20.00, 單捲限重:3.50~4.00)(OFP00031)-{.不符.} | 1. 部分大陸料含B元素超過CNS規範管制，故請原料CNS規範之訂單不要配大陸料 (OFP00684)-{.不符.} | 1. 注意！因客戶有特殊寬度公差需求，因此本SPEC 比照寬度需求 0~+5 設定。用於一般用途請回復正常寬度公差 (OFP00496)-{.不符.} 2. 要求寬度公差 0~+3 確認：HR=2.02 CR1=915 CR2=914 CR/CG寬度公差=+6/+5 (參2009DFD036/001) (OFP00503)-{.不符.} 3. 部分大陸料含B元素超過CNS規範管制，故請原料CNS規範之訂單不要配大陸料 (OFP00684)-{.不符.} | 訂單:2502DFD048/006 CPL <生產備註> 事項如下 . 除HGI/ HGL 訂單邊緣不噴油. 其餘皆側緣噴油 (RMK00285) . CNS AZ70 鍍層相當於 SYSCO AZ070 鍍層 (RMK00295) | 訂單:2502DFD048/006 CR1 <生產備註> 事項如下 . 完軋寬度超出管制值上限≦2mm時,冷軋繼續生產並填寫品質異常通報單給鍍鋅線,以便調整張力與板溫 (RMK00278) . CNS AZ70 鍍層相當於 SYSCO AZ070 鍍層 (RMK00295) | 訂單:2502DFD048/006 CR2 <生產備註> 事項如下 . 完軋寬度超出管制值上限≦2mm時,冷軋繼續生產並填寫品質異常通報單給鍍鋅線,以便調整張力與板溫 (RMK00278) . CNS AZ70 鍍層相當於 SYSCO AZ070 鍍層 (RMK00295) | 訂單:2502DFD048/006 CG1 <生產備註> 事項如下 . 弓形度、 波高、 急峻度,每顆鋼捲皆須詳細記錄. (RMK00058) . 平板類,鍍鋅生產時SKIN PASS & T/L 請依據鍍鋅標準規定生產. (RMK00058) . 每二顆母鋼捲需切2M板量測急峻度,並記錄於外觀檢查記錄表內. (RMK00058) . 出口鋼捲盤捲後目視不允許有鼓起. (RMK00058) | 訂單:2502DFD048/006 CG2 <生產備註> 事項如下 . 弓形度、 波高、 急峻度,每顆鋼捲皆須詳細記錄. (RMK00058) . 平板類,鍍鋅生產時SKIN PASS & T/L 請依據鍍鋅標準規定生產. (RMK00058) . 每二顆母鋼捲需切2M板量測急峻度,並記錄於外觀檢查記錄表內. (RMK00058) . 出口鋼捲盤捲後目視不允許有鼓起. (RMK00058) | 訂單:2502DFD048/006 CC1 <生產備註> 事項如下 . 【修補漆】郁潔曰：.修補漆*1 (RMK-E_CHIN) . 【分切】郁潔曰：.限重3.5~4噸，最後一顆可不依限重（勿超出 4噸）。 (RMK-E_CHIN) . 使用紙套筒請出口主操注意調整張力設定 背面標示要記得噴印. (RMK00058) . 每顆母鋼捲需切2M板量測急峻度,並記錄於報表內. (RMK00058) . 表面要求嚴格,不允許鋅痕,線痕,壓痕,樹皮(曾被訴賠)...等缺陷. (RMK00058) . 室內隔間用料2邊7MM以內允許輕微缺陷,如邊緣應變痕,點狀未著漆,亮痕… (RMK00058) . 1.本單若塗裝背面漆一律改為REVERSE COATING 例外訂單如下敘述 (RMK00163) . 2.例外訂單為R字頭超低光澤與PVDF (＞25μ)，背面漆可改 NATURE COATING，但搭配底漆避免遮蓋性不佳 (RMK00163) . ★品檢注意！JIS&CNS 訂單必須每滿50噸一定要再做一次TEST (RMK00259) | 訂單:2502DFD048/006 CC2 <生產備註> 事項如下 . 【修補漆】郁潔曰：.修補漆*1 (RMK-E_CHIN) . 【分切】郁潔曰：.限重3.5~4噸，最後一顆可不依限重（勿超出 4噸）。 (RMK-E_CHIN) . 使用紙套筒請出口主操注意調整張力設定 背面標示要記得噴印. (RMK00058) . 每顆母鋼捲需切2M板量測急峻度,並記錄於報表內. (RMK00058) . 表面要求嚴格,不允許鋅痕,線痕,壓痕,樹皮(曾被訴賠)...等缺陷. (RMK00058) . 室內隔間用料2邊7MM以內允許輕微缺陷,如邊緣應變痕,點狀未著漆,亮痕… (RMK00058) . 1.本單若塗裝背面漆一律改為REVERSE COATING 例外訂單如下敘述 (RMK00163) . 2.例外訂單為R字頭超低光澤與PVDF (＞25μ)，背面漆可改 NATURE COATING，但搭配底漆避免遮蓋性不佳 (RMK00163) . ★品檢注意！JIS&CNS 訂單必須每滿50噸一定要再做一次TEST (RMK00259) | 訂單:2502DFD048/006 RCL 無 <生產備註> 事項 | 訂單:2502DFD048/006 CCPK 無 <生產備註> 事項 | 訂單:2502DFD048/006 CGQC <品檢備註> 事項如下 . 弓形度、 波高、 急峻度,每顆鋼捲皆須詳細記錄. (RMK00058) . 每二顆母鋼捲需切2M板量測急峻度,並記錄於外觀檢查記錄表內. (RMK00058) . 出口鋼捲盤捲後目視不允許有鼓起. (RMK00058) | 訂單:2502DFD048/006 CCQC <品檢備註> 事項如下 . 【修補漆】郁潔曰：.修補漆*1 (RMK-E_CHIN) . 【分切】郁潔曰：.限重3.5~4噸，最後一顆可不依限重（勿超出 4噸）。 (RMK-E_CHIN) . 1.本單若塗裝背面漆一律改為REVERSE COATING 例外訂單如下敘述 (RMK00163) . 2.例外訂單為R字頭超低光澤與PVDF (＞25μ)，背面漆可改 NATURE COATING，但搭配底漆避免遮蓋性不佳 (RMK00163) . ★品檢注意！JIS&CNS 訂單必須每滿50噸一定要再做一次TEST (RMK00259) | 訂單:2502DFD048/006 TOL 無 <生產備註> 事項 | 【分切】郁潔曰：.限重3.5~4噸，最後一顆可不依限重（勿超出 4噸）。^^/CC1/CC2/CCQC/ <<.E_CHIN 2025/06/26 10:51.>> 【修補漆】郁潔曰：.修補漆*1^^/CC1/CC2/CCQC/ <<.E_CHIN 2025/06/26 10:52.>> | 訂單 2502DFD048/006 修改記錄如下: 20250624 16:38:48 (22030) 退火碼: >> S1, 用途碼: >> CIA007, 背面標示: >> C008, 訂單背面顏色(五碼): >> BW736, 背面漆膜厚: >> NOM, 背面漆塗漆型式幾塗幾烤: >> 1, 鉻酸鹽: >> Z, 訂單厚度: >> 0.476, 訂單重: >> 100, 重量容許率(下限): >> 10, 重量容許率(上限): >> 10, 訂單寬度: >> 911, 鍍製方式: >> BC, 鋼捲內徑: >> 508, 鋼捲下限重: >> 3.5, 鋼捲上限重: >> 4, 壓花條件碼: >> -, 表面花紋: >> R, 綠色識別碼: >> -, 印刷輥號: >> -, 產品代碼: >> PPGL, 皮膜碼: >> -, 單位別: >> M, 油品種類: >> Z, 塗油量: >> Z, 包裝代碼: >> S4 , 保護膜碼: >> -, 客戶試片取樣數量: >> 0, 客戶試片取樣型式: >> -, 調質碼: >> S, 套筒碼: >> P , 規格: >> CGLC400-10, 製造標準: >> CNS, 表面處理劑種類: >> Z, 表面處理劑塗佈量: >> Z, 伸長率測試: >> N, 硬度測試碼: >> N, 抗拉強度測試: >> N, 降伏強度測試: >> N, 厚度變異: >> 0, 訂單正面顏色(五碼): >> LC476, 正面漆膜厚: >> 25, 正面漆塗漆型式幾塗幾烤: >> 2, 修邊碼: >> Y, 重量碼: >> AW, 鋼捲捲向: >> O, 鍍層碼: >> AZ70, | *:
PPGL | 2502DFD048/007 | 1. 單捲限重檢核 (原料重:15~20, 分切困難:16.00~17.50,20.00~20.00, 單捲限重:3.50~4.00)(OFP00031)-{.不符.} | 1. 部分大陸料含B元素超過CNS規範管制，故請原料CNS規範之訂單不要配大陸料 (OFP00684)-{.不符.} | 1. 注意！因客戶有特殊寬度公差需求，因此本SPEC 比照寬度需求 0~+5 設定。用於一般用途請回復正常寬度公差 (OFP00496)-{.不符.} 2. 要求寬度公差 0~+3 確認：HR=2.02 CR1=915 CR2=914 CR/CG寬度公差=+6/+5 (參2009DFD036/001) (OFP00503)-{.不符.} 3. 部分大陸料含B元素超過CNS規範管制，故請原料CNS規範之訂單不要配大陸料 (OFP00684)-{.不符.} | 訂單:2502DFD048/007 CPL <生產備註> 事項如下 . 除HGI/ HGL 訂單邊緣不噴油. 其餘皆側緣噴油 (RMK00285) . CNS AZ70 鍍層相當於 SYSCO AZ070 鍍層 (RMK00295) | 訂單:2502DFD048/007 CR1 <生產備註> 事項如下 . 完軋寬度超出管制值上限≦2mm時,冷軋繼續生產並填寫品質異常通報單給鍍鋅線,以便調整張力與板溫 (RMK00278) . CNS AZ70 鍍層相當於 SYSCO AZ070 鍍層 (RMK00295) | 訂單:2502DFD048/007 CR2 <生產備註> 事項如下 . 完軋寬度超出管制值上限≦2mm時,冷軋繼續生產並填寫品質異常通報單給鍍鋅線,以便調整張力與板溫 (RMK00278) . CNS AZ70 鍍層相當於 SYSCO AZ070 鍍層 (RMK00295) | 訂單:2502DFD048/007 CG1 <生產備註> 事項如下 . 弓形度、 波高、 急峻度,每顆鋼捲皆須詳細記錄. (RMK00058) . 平板類,鍍鋅生產時SKIN PASS & T/L 請依據鍍鋅標準規定生產. (RMK00058) . 每二顆母鋼捲需切2M板量測急峻度,並記錄於外觀檢查記錄表內. (RMK00058) . 出口鋼捲盤捲後目視不允許有鼓起. (RMK00058) | 訂單:2502DFD048/007 CG2 <生產備註> 事項如下 . 弓形度、 波高、 急峻度,每顆鋼捲皆須詳細記錄. (RMK00058) . 平板類,鍍鋅生產時SKIN PASS & T/L 請依據鍍鋅標準規定生產. (RMK00058) . 每二顆母鋼捲需切2M板量測急峻度,並記錄於外觀檢查記錄表內. (RMK00058) . 出口鋼捲盤捲後目視不允許有鼓起. (RMK00058) | 訂單:2502DFD048/007 CC1 <生產備註> 事項如下 . 【分切】已經回饋給下單業務"郁潔"，線上生產有異常時請通知"郁潔” (RMK-E_CHIN) . 使用紙套筒請出口主操注意調整張力設定 背面標示要記得噴印. (RMK00058) . 每顆母鋼捲需切2M板量測急峻度,並記錄於報表內. (RMK00058) . 表面要求嚴格,不允許鋅痕,線痕,壓痕,樹皮(曾被訴賠)...等缺陷. (RMK00058) . 室內隔間用料2邊7MM以內允許輕微缺陷,如邊緣應變痕,點狀未著漆,亮痕… (RMK00058) . 1.本單若塗裝背面漆一律改為REVERSE COATING 例外訂單如下敘述 (RMK00163) . 2.例外訂單為R字頭超低光澤與PVDF (＞25μ)，背面漆可改 NATURE COATING，但搭配底漆避免遮蓋性不佳 (RMK00163) . ★品檢注意！JIS&CNS 訂單必須每滿50噸一定要再做一次TEST (RMK00259) | 訂單:2502DFD048/007 CC2 <生產備註> 事項如下 . 【分切】已經回饋給下單業務"郁潔"，線上生產有異常時請通知"郁潔” (RMK-E_CHIN) . 使用紙套筒請出口主操注意調整張力設定 背面標示要記得噴印. (RMK00058) . 每顆母鋼捲需切2M板量測急峻度,並記錄於報表內. (RMK00058) . 表面要求嚴格,不允許鋅痕,線痕,壓痕,樹皮(曾被訴賠)...等缺陷. (RMK00058) . 室內隔間用料2邊7MM以內允許輕微缺陷,如邊緣應變痕,點狀未著漆,亮痕… (RMK00058) . 1.本單若塗裝背面漆一律改為REVERSE COATING 例外訂單如下敘述 (RMK00163) . 2.例外訂單為R字頭超低光澤與PVDF (＞25μ)，背面漆可改 NATURE COATING，但搭配底漆避免遮蓋性不佳 (RMK00163) . ★品檢注意！JIS&CNS 訂單必須每滿50噸一定要再做一次TEST (RMK00259) | 訂單:2502DFD048/007 RCL 無 <生產備註> 事項 | 訂單:2502DFD048/007 CCPK 無 <生產備註> 事項 | 訂單:2502DFD048/007 CGQC <品檢備註> 事項如下 . 弓形度、 波高、 急峻度,每顆鋼捲皆須詳細記錄. (RMK00058) . 每二顆母鋼捲需切2M板量測急峻度,並記錄於外觀檢查記錄表內. (RMK00058) . 出口鋼捲盤捲後目視不允許有鼓起. (RMK00058) | 訂單:2502DFD048/007 CCQC <品檢備註> 事項如下 . 【分切】已經回饋給下單業務"郁潔"，線上生產有異常時請通知"郁潔” (RMK-E_CHIN) . 1.本單若塗裝背面漆一律改為REVERSE COATING 例外訂單如下敘述 (RMK00163) . 2.例外訂單為R字頭超低光澤與PVDF (＞25μ)，背面漆可改 NATURE COATING，但搭配底漆避免遮蓋性不佳 (RMK00163) . ★品檢注意！JIS&CNS 訂單必須每滿50噸一定要再做一次TEST (RMK00259) | 訂單:2502DFD048/007 TOL 無 <生產備註> 事項 | 【分切】已經回饋給下單業務"郁潔"，線上生產有異常時請通知"郁潔”^^/CC1/CC2/CCQC/ <<.E_CHIN 2025/07/11 10:26.>> | 訂單 2502DFD048/007 修改記錄如下: 20250624 16:39:18 (22030) 退火碼: >> S1, 用途碼: >> CIA007, 背面標示: >> C008, 訂單背面顏色(五碼): >> XXXXX, 背面漆膜厚: >> NOM, 背面漆塗漆型式幾塗幾烤: >> 2, 鉻酸鹽: >> Z, 訂單厚度: >> 0.476, 訂單重: >> 130, 重量容許率(下限): >> 10, 重量容許率(上限): >> 10, 訂單寬度: >> 911, 鍍製方式: >> BC, 鋼捲內徑: >> 508, 鋼捲下限重: >> 3.5, 鋼捲上限重: >> 4, 壓花條件碼: >> -, 表面花紋: >> R, 綠色識別碼: >> -, 印刷輥號: >> -, 產品代碼: >> PPGL, 皮膜碼: >> -, 單位別: >> M, 油品種類: >> Z, 塗油量: >> Z, 包裝代碼: >> S4 , 保護膜碼: >> -, 客戶試片取樣數量: >> 0, 客戶試片取樣型式: >> -, 調質碼: >> S, 套筒碼: >> P , 規格: >> CGLC400-10, 製造標準: >> CNS, 表面處理劑種類: >> Z, 表面處理劑塗佈量: >> Z, 伸長率測試: >> N, 硬度測試碼: >> N, 抗拉強度測試: >> N, 降伏強度測試: >> N, 厚度變異: >> 0, 訂單正面顏色(五碼): >> XXXXX, 正面漆膜厚: >> NOM, 正面漆塗漆型式幾塗幾烤: >> 2, 修邊碼: >> Y, 重量碼: >> AW, 鋼捲捲向: >> O, 鍍層碼: >> AZ70, 20250710 11:55:26 (22030) 訂單背面顏色(五碼): XXXXX >> BW736, 背面漆塗漆型式幾塗幾烤: 2 >> 1, 訂單重: 130 >> 70, 訂單正面顏色(五碼): XXXXX >> LY216, 正面漆膜厚: NOM >> 25, | *:
PPGL | 2502DFD048/008 | 1. 單捲限重檢核 (原料重:15~20, 分切困難:16.00~17.50,20.00~20.00, 單捲限重:3.50~4.00)(OFP00031)-{.不符.} | 1. 部分大陸料含B元素超過CNS規範管制，故請原料CNS規範之訂單不要配大陸料 (OFP00684)-{.不符.} | 1. 注意！因客戶有特殊寬度公差需求，因此本SPEC 比照寬度需求 0~+5 設定。用於一般用途請回復正常寬度公差 (OFP00496)-{.不符.} 2. 要求寬度公差 0~+3 確認：HR=2.02 CR1=915 CR2=914 CR/CG寬度公差=+6/+5 (參2009DFD036/001) (OFP00503)-{.不符.} 3. 部分大陸料含B元素超過CNS規範管制，故請原料CNS規範之訂單不要配大陸料 (OFP00684)-{.不符.} | 訂單:2502DFD048/008 CPL <生產備註> 事項如下 . 除HGI/ HGL 訂單邊緣不噴油. 其餘皆側緣噴油 (RMK00285) . CNS AZ70 鍍層相當於 SYSCO AZ070 鍍層 (RMK00295) | 訂單:2502DFD048/008 CR1 <生產備註> 事項如下 . 完軋寬度超出管制值上限≦2mm時,冷軋繼續生產並填寫品質異常通報單給鍍鋅線,以便調整張力與板溫 (RMK00278) . CNS AZ70 鍍層相當於 SYSCO AZ070 鍍層 (RMK00295) | 訂單:2502DFD048/008 CR2 <生產備註> 事項如下 . 完軋寬度超出管制值上限≦2mm時,冷軋繼續生產並填寫品質異常通報單給鍍鋅線,以便調整張力與板溫 (RMK00278) . CNS AZ70 鍍層相當於 SYSCO AZ070 鍍層 (RMK00295) | 訂單:2502DFD048/008 CG1 <生產備註> 事項如下 . 弓形度、 波高、 急峻度,每顆鋼捲皆須詳細記錄. (RMK00058) . 平板類,鍍鋅生產時SKIN PASS & T/L 請依據鍍鋅標準規定生產. (RMK00058) . 每二顆母鋼捲需切2M板量測急峻度,並記錄於外觀檢查記錄表內. (RMK00058) . 出口鋼捲盤捲後目視不允許有鼓起. (RMK00058) | 訂單:2502DFD048/008 CG2 <生產備註> 事項如下 . 弓形度、 波高、 急峻度,每顆鋼捲皆須詳細記錄. (RMK00058) . 平板類,鍍鋅生產時SKIN PASS & T/L 請依據鍍鋅標準規定生產. (RMK00058) . 每二顆母鋼捲需切2M板量測急峻度,並記錄於外觀檢查記錄表內. (RMK00058) . 出口鋼捲盤捲後目視不允許有鼓起. (RMK00058) | 訂單:2502DFD048/008 CC1 <生產備註> 事項如下 . 【分切】已經回饋給下單業務"郁潔"，線上生產有異常時請通知"郁潔” (RMK-E_CHIN) . 使用紙套筒請出口主操注意調整張力設定 背面標示要記得噴印. (RMK00058) . 每顆母鋼捲需切2M板量測急峻度,並記錄於報表內. (RMK00058) . 表面要求嚴格,不允許鋅痕,線痕,壓痕,樹皮(曾被訴賠)...等缺陷. (RMK00058) . 室內隔間用料2邊7MM以內允許輕微缺陷,如邊緣應變痕,點狀未著漆,亮痕… (RMK00058) . 1.本單若塗裝背面漆一律改為REVERSE COATING 例外訂單如下敘述 (RMK00163) . 2.例外訂單為R字頭超低光澤與PVDF (＞25μ)，背面漆可改 NATURE COATING，但搭配底漆避免遮蓋性不佳 (RMK00163) . ★品檢注意！JIS&CNS 訂單必須每滿50噸一定要再做一次TEST (RMK00259) | 訂單:2502DFD048/008 CC2 <生產備註> 事項如下 . 【分切】已經回饋給下單業務"郁潔"，線上生產有異常時請通知"郁潔” (RMK-E_CHIN) . 使用紙套筒請出口主操注意調整張力設定 背面標示要記得噴印. (RMK00058) . 每顆母鋼捲需切2M板量測急峻度,並記錄於報表內. (RMK00058) . 表面要求嚴格,不允許鋅痕,線痕,壓痕,樹皮(曾被訴賠)...等缺陷. (RMK00058) . 室內隔間用料2邊7MM以內允許輕微缺陷,如邊緣應變痕,點狀未著漆,亮痕… (RMK00058) . 1.本單若塗裝背面漆一律改為REVERSE COATING 例外訂單如下敘述 (RMK00163) . 2.例外訂單為R字頭超低光澤與PVDF (＞25μ)，背面漆可改 NATURE COATING，但搭配底漆避免遮蓋性不佳 (RMK00163) . ★品檢注意！JIS&CNS 訂單必須每滿50噸一定要再做一次TEST (RMK00259) | 訂單:2502DFD048/008 RCL 無 <生產備註> 事項 | 訂單:2502DFD048/008 CCPK 無 <生產備註> 事項 | 訂單:2502DFD048/008 CGQC <品檢備註> 事項如下 . 弓形度、 波高、 急峻度,每顆鋼捲皆須詳細記錄. (RMK00058) . 每二顆母鋼捲需切2M板量測急峻度,並記錄於外觀檢查記錄表內. (RMK00058) . 出口鋼捲盤捲後目視不允許有鼓起. (RMK00058) | 訂單:2502DFD048/008 CCQC <品檢備註> 事項如下 . 【分切】已經回饋給下單業務"郁潔"，線上生產有異常時請通知"郁潔” (RMK-E_CHIN) . 1.本單若塗裝背面漆一律改為REVERSE COATING 例外訂單如下敘述 (RMK00163) . 2.例外訂單為R字頭超低光澤與PVDF (＞25μ)，背面漆可改 NATURE COATING，但搭配底漆避免遮蓋性不佳 (RMK00163) . ★品檢注意！JIS&CNS 訂單必須每滿50噸一定要再做一次TEST (RMK00259) | 訂單:2502DFD048/008 TOL 無 <生產備註> 事項 | 【分切】已經回饋給下單業務"郁潔"，線上生產有異常時請通知"郁潔”^^/CC1/CC2/CCQC/^^ <<.E_CHIN 2025/07/11 10:27.>> | 訂單 2502DFD048/008 修改記錄如下: 20250710 11:55:28 (22030) 退火碼: >> S1, 用途碼: >> CIA007, 背面標示: >> C008, 訂單背面顏色(五碼): >> BW736, 背面漆膜厚: >> NOM, 背面漆塗漆型式幾塗幾烤: >> 1, 鉻酸鹽: >> Z, 訂單厚度: >> 0.476, 訂單重: >> 60, 重量容許率(下限): >> 10, 重量容許率(上限): >> 10, 訂單寬度: >> 911, 鍍製方式: >> BC, 鋼捲內徑: >> 508, 鋼捲下限重: >> 3.5, 鋼捲上限重: >> 4, 壓花條件碼: >> -, 表面花紋: >> R, 綠色識別碼: >> -, 印刷輥號: >> -, 產品代碼: >> PPGL, 皮膜碼: >> -, 單位別: >> M, 油品種類: >> Z, 塗油量: >> Z, 包裝代碼: >> S4 , 保護膜碼: >> -, 客戶試片取樣數量: >> 0, 客戶試片取樣型式: >> -, 調質碼: >> S, 套筒碼: >> P , 規格: >> CGLC400-10, 製造標準: >> CNS, 表面處理劑種類: >> Z, 表面處理劑塗佈量: >> Z, 伸長率測試: >> N, 硬度測試碼: >> N, 抗拉強度測試: >> N, 降伏強度測試: >> N, 厚度變異: >> 0, 訂單正面顏色(五碼): >> LC476, 正面漆膜厚: >> 25, 正面漆塗漆型式幾塗幾烤: >> 2, 修邊碼: >> Y, 重量碼: >> AW, 鋼捲捲向: >> O, 鍍層碼: >> AZ70, | *: | [訂單訊息通知] 2025/07/11 上午 10:17:10 *** (秦大維 >> 通知 >> Seren Lin) 訊息 : 分切困難！建議修訂為 "3~4"。本單照審，備註"分切有問題時找郁潔"
PPGI | 2502DFD064/001 |  | 1. 因機械性質與加工成型問題, HRD3材質其軋延率需≧70% (OFP00143)-{.不符.} | 1. 因機械性質與加工成型問題, HRD3材質其軋延率需≧70% (OFP00143)-{.不符.} 2. DQ 料針對 JIS CNS SYSCO 底材規格請重算重抓提醒 (OFP00346)-{.不符.} 3. 高光新增備註（適用非直立式包裝）：請出口每顆鋼捲貼紅色 " 禁止疊放 " 貼紙，如果有套桶S最多2層 (OFP00366)-{.不符.} 4. 【提醒】！本單為直立式包裝，嚴禁鍍鋅或烤漆後以STAGGER捲取 (OFP00451)-{.不符.} 5. DQ CR1修邊寬度+10MM,CR2修邊寬度+9MM (OFP00681)-{.不符.} 6. 用途別對應選配碼不符 (用途碼:CIR029, 選配碼:- 不符)(OFP00030)-{.不符.} | 訂單:2502DFD064/001 CPL <生產備註> 事項如下 . 1. 指定HRD3熱軋原料。 (RMK-E_CHIN) . 此規格為 HRD3/HRD3N 熱軋原料,請 CPL 注意修邊狀況. (RMK00042) . 本單為烤漆背面大於等於25μ塗裝，軋延後不允許毛邊，請CPL注意修邊狀況 (RMK00124) . 【邊緣品質】此為烤漆背面25μ訂單，請加強檢視鋼捲：邊緣殘剪、側緣鋅渣或毛邊，因為會導致烤漆背面漆轉印正面 (RMK00126) . 請CPL確認修邊寬度, 如超過熱軋寬度則降速生產, 以防止板偏殘剪與局部未修邊. (RMK00189) . 除HGI/ HGL 訂單邊緣不噴油. 其餘皆側緣噴油 (RMK00285) . HRD3系列材質(HRD3M, HRD3N等)，請CPL出口協助取板，每張排程取1片(30公分x全寬)-搭接鋼捲除外，謝謝! (RMK00582) | 訂單:2502DFD064/001 CR1 <生產備註> 事項如下 . 【專案負責人】RD 何冠霆 (RMK-E_CHIN) . 生產材質為DQ料,MILL可生產為小邊波, 但CGL不接受大邊波與中波.-請注意! (RMK00042) . DQ 產品 冷軋產出寬度 , 超寬 ≦ 3 mm 時請寫品質通報單後放行 (RMK00042) . 【邊緣品質】此為烤漆背面25μ訂單，請加強檢視鋼捲：邊緣殘剪、側緣鋅渣或毛邊，因為會導致烤漆背面漆轉印正面 (RMK00126) . 每組工輥生產之第一顆鋼捲, 檢查振動輥痕或砂輪痕 (RMK00307) . 軋延 DQ 材質鋼捲時，每 PASS 線速度最大 600 mpm (降低邊緣鋸齒狀程度) (RMK00385) | 訂單:2502DFD064/001 CR2 <生產備註> 事項如下 . 【專案負責人】RD 何冠霆 (RMK-E_CHIN) . 生產材質為DQ料,MILL可生產為小邊波, 但CGL不接受大邊波與中波.-請注意! (RMK00042) . DQ 產品 冷軋產出寬度 , 超寬 ≦ 3 mm 時請寫品質通報單後放行 (RMK00042) . 【邊緣品質】此為烤漆背面25μ訂單，請加強檢視鋼捲：邊緣殘剪、側緣鋅渣或毛邊，因為會導致烤漆背面漆轉印正面 (RMK00126) . 每組工輥生產之第一顆鋼捲, 檢查振動輥痕或砂輪痕 (RMK00307) . 軋延 DQ 材質鋼捲時，每 PASS 線速度最大 600 mpm (降低邊緣鋸齒狀程度) (RMK00385) | 訂單:2502DFD064/001 CG1 <生產備註> 事項如下 . 【專案負責人】RD 何冠霆 (RMK-E_CHIN) . 3.鍍層量管制≦120 g/m2。 (RMK-E_CHIN) . 2. 客戶不允許有鋅痕(Nozzle mark)、垂紋、鋅渣、板面顆粒(鋅渣)、凹點等缺陷，其它外觀品質管制同"松下洗衣機外殼"-烤漆底板家電用途之管制標準。 (RMK-E_CHIN) . 1. 工輥：上、下工輥Ra: 0.5-0.8μm--同冰箱側板(烤漆底板)工輥設定。 (RMK-E_CHIN) . 【邊緣品質】此為烤漆背面25μ訂單，請加強檢視鋼捲：邊緣殘剪、側緣鋅渣或毛邊，因為會導致烤漆背面漆轉印正面 (RMK00126) . 本單於烤漆正背面都塗裝正面漆，因此鍍鋅請管制背面表面品質比照正面 (RMK00363) . 【★鍍層量管制★】若鍍層大於120g/m2，需進行通報與切除 (RMK00695) | 訂單:2502DFD064/001 CG2 <生產備註> 事項如下 . 【專案負責人】RD 何冠霆 (RMK-E_CHIN) . 3.鍍層量管制≦120 g/m2。 (RMK-E_CHIN) . 2. 客戶不允許有鋅痕(Nozzle mark)、垂紋、鋅渣、板面顆粒(鋅渣)、凹點等缺陷，其它外觀品質管制同"松下洗衣機外殼"-烤漆底板家電用途之管制標準。 (RMK-E_CHIN) . 1. 工輥：上、下工輥Ra: 0.5-0.8μm--同冰箱側板(烤漆底板)工輥設定。 (RMK-E_CHIN) . 【邊緣品質】此為烤漆背面25μ訂單，請加強檢視鋼捲：邊緣殘剪、側緣鋅渣或毛邊，因為會導致烤漆背面漆轉印正面 (RMK00126) . 本單於烤漆正背面都塗裝正面漆，因此鍍鋅請管制背面表面品質比照正面 (RMK00363) . 【★鍍層量管制★】若鍍層大於120g/m2，需進行通報與切除 (RMK00695) | 訂單:2502DFD064/001 CC1 <生產備註> 事項如下 . 【專案負責人】RD 何冠霆 (RMK-E_CHIN) . 13. 請勿堆疊(紅色標籤) (RMK-E_CHIN) . 12. 客戶要求每一顆分切鋼捲的重量需要相當重，因分條用途有桶身、桶蓋、配件...等，若重量相差太多，則客戶分條使用上會難以分配，請現場分切時格外留意。 (RMK-E_CHIN) . 11. CC2若生產過程有T/L打開的情形, 務必通知品檢做紀錄, 必須經過切除或重整後才能放行。 (RMK-E_CHIN) . 10. 外觀(板面顆粒...等)請參照「松下洗衣機外殼PCM」管制標準放行。 (RMK-E_CHIN) . 9. 客戶無要求管制膜厚，正面/背面之塗佈量≧80% TSD可放行。 (RMK-E_CHIN) . 8. 出口品檢項目：加做「應變痕測試」: 衝艾克森6mm觀察平板處有無應變痕(判定參考缺陷樣本), 以及維持測試 fluting test，頻率: 1次/母鋼。 (RMK-E_CHIN) . 7. 正/背面高光澤，收捲請使用高光澤張力設定4.5，使用高強度紙套筒(18mm代碼E) (RMK-E_CHIN) . 6. 此排程需要 Fluting Test ,張力整平機伸長率須設定0.04～0.06%。 (RMK-E_CHIN) . 5. 背面漆: 顏色與正面漆相同，底漆與背漆的濾網設定同正面漆，底漆R塗裝 / 背漆R塗裝 (避免繩紋)。 (RMK-E_CHIN) . 4.2.Thinner為CB5203,黏度設定35~40秒,使用CPH #50μ濾心+#250鐵濾網，PMT為241±10℃。 (RMK-E_CHIN) . 4.1. 面漆:AW4214採wet-on-wet塗裝(避免繩紋), (RMK-E_CHIN) . 3. 底漆：1PUF14 Thinner為CB5203，使用CP#75μ濾心 + #250鐵濾網，R塗裝，PMT為232±10℃。 (RMK-E_CHIN) . 2. 線速度50mpm，正面/背面顏色相同。 (RMK-E_CHIN) . 1. GI底材請使用表調。 (RMK-E_CHIN) . 此色為高光澤主操請注意捲起張力的提高查表 (RMK00122) . 【邊緣品質】此為烤漆背面25μ訂單，請加強檢視鋼捲：邊緣殘剪、側緣鋅渣或毛邊，因為會導致烤漆背面漆轉印正面 (RMK00126) . ★品檢注意！JIS&CNS 訂單必須每滿50噸一定要再做一次TEST (RMK00259) . 【捲取】注意！本單為直立式包裝。禁用STAGGER捲取送包裝！送RCL重處理例外。 (RMK00512) . 【抽氣量】白色系在CC1生產時,FINISH抽氣量請設定250,如生產中發生色差b值異常升高,請股長再加大抽氣量因應 (RMK00560) | 訂單:2502DFD064/001 CC2 <生產備註> 事項如下 . 【專案負責人】RD 何冠霆 (RMK-E_CHIN) . 13. 請勿堆疊(紅色標籤) (RMK-E_CHIN) . 12. 客戶要求每一顆分切鋼捲的重量需要相當重，因分條用途有桶身、桶蓋、配件...等，若重量相差太多，則客戶分條使用上會難以分配，請現場分切時格外留意。 (RMK-E_CHIN) . 11. CC2若生產過程有T/L打開的情形, 務必通知品檢做紀錄, 必須經過切除或重整後才能放行。 (RMK-E_CHIN) . 10. 外觀(板面顆粒...等)請參照「松下洗衣機外殼PCM」管制標準放行。 (RMK-E_CHIN) . 9. 客戶無要求管制膜厚，正面/背面之塗佈量≧80% TSD可放行。 (RMK-E_CHIN) . 8. 出口品檢項目：加做「應變痕測試」: 衝艾克森6mm觀察平板處有無應變痕(判定參考缺陷樣本), 以及維持測試 fluting test，頻率: 1次/母鋼。 (RMK-E_CHIN) . 7. 正/背面高光澤，收捲請使用高光澤張力設定4.5，使用高強度紙套筒(18mm代碼E) (RMK-E_CHIN) . 6. 此排程需要 Fluting Test ,張力整平機伸長率須設定0.04～0.06%。 (RMK-E_CHIN) . 5. 背面漆: 顏色與正面漆相同，底漆與背漆的濾網設定同正面漆，底漆R塗裝 / 背漆R塗裝 (避免繩紋)。 (RMK-E_CHIN) . 4.2.Thinner為CB5203,黏度設定35~40秒,使用CPH #50μ濾心+#250鐵濾網，PMT為241±10℃。 (RMK-E_CHIN) . 4.1. 面漆:AW4214採wet-on-wet塗裝(避免繩紋), (RMK-E_CHIN) . 3. 底漆：1PUF14 Thinner為CB5203，使用CP#75μ濾心 + #250鐵濾網，R塗裝，PMT為232±10℃。 (RMK-E_CHIN) . 2. 線速度50mpm，正面/背面顏色相同。 (RMK-E_CHIN) . 1. GI底材請使用表調。 (RMK-E_CHIN) . 此色為高光澤主操請注意捲起張力的提高查表 (RMK00122) . 【邊緣品質】此為烤漆背面25μ訂單，請加強檢視鋼捲：邊緣殘剪、側緣鋅渣或毛邊，因為會導致烤漆背面漆轉印正面 (RMK00126) . 20120627晨會決議 CC2生產 PPGI 時請使用表調 (RMK00191) . ★品檢注意！JIS&CNS 訂單必須每滿50噸一定要再做一次TEST (RMK00259) . 【捲取】注意！本單為直立式包裝。禁用STAGGER捲取送包裝！送RCL重處理例外。 (RMK00512) . 【抽氣量】白色系在CC1生產時,FINISH抽氣量請設定250,如生產中發生色差b值異常升高,請股長再加大抽氣量因應 (RMK00560) | 訂單:2502DFD064/001 RCL <生產備註> 事項如下 . 【捲取】注意！本單為直立式包裝。禁用STAGGER捲取送包裝！送RCL重處理例外。 (RMK00512) | 訂單:2502DFD064/001 CCPK 無 <生產備註> 事項 | 訂單:2502DFD064/001 CGQC <品檢備註> 事項如下 . 【專案負責人】RD 何冠霆 (RMK-E_CHIN) . 3.鍍層量管制≦120 g/m2。 (RMK-E_CHIN) . 2. 客戶不允許有鋅痕(Nozzle mark)、垂紋、鋅渣、板面顆粒(鋅渣)、凹點等缺陷，其它外觀品質管制同"松下洗衣機外殼"-烤漆底板家電用途之管制標準。 (RMK-E_CHIN) . 1. 工輥：上、下工輥Ra: 0.5-0.8μm--同冰箱側板(烤漆底板)工輥設定。 (RMK-E_CHIN) . 【邊緣品質】此為烤漆背面25μ訂單，請加強檢視鋼捲：邊緣殘剪、側緣鋅渣或毛邊，因為會導致烤漆背面漆轉印正面 (RMK00126) . 本單於烤漆正背面都塗裝正面漆，因此鍍鋅請管制背面表面品質比照正面 (RMK00363) . 【★鍍層量管制★】若鍍層大於120g/m2，需進行通報與切除 (RMK00695) | 訂單:2502DFD064/001 CCQC <品檢備註> 事項如下 . 【專案負責人】RD 何冠霆 (RMK-E_CHIN) . 13. 請勿堆疊(紅色標籤) (RMK-E_CHIN) . 12. 客戶要求每一顆分切鋼捲的重量需要相當重，因分條用途有桶身、桶蓋、配件...等，若重量相差太多，則客戶分條使用上會難以分配，請現場分切時格外留意。 (RMK-E_CHIN) . 11. CC2若生產過程有T/L打開的情形, 務必通知品檢做紀錄, 必須經過切除或重整後才能放行。 (RMK-E_CHIN) . 10. 外觀(板面顆粒...等)請參照「松下洗衣機外殼PCM」管制標準放行。 (RMK-E_CHIN) . 9. 客戶無要求管制膜厚，正面/背面之塗佈量≧80% TSD可放行。 (RMK-E_CHIN) . 8. 出口品檢項目：加做「應變痕測試」: 衝艾克森6mm觀察平板處有無應變痕(判定參考缺陷樣本), 以及維持測試 fluting test，頻率: 1次/母鋼。 (RMK-E_CHIN) . 7. 正/背面高光澤，收捲請使用高光澤張力設定4.5，使用高強度紙套筒(18mm代碼E) (RMK-E_CHIN) . 6. 此排程需要 Fluting Test ,張力整平機伸長率須設定0.04～0.06%。 (RMK-E_CHIN) . 5. 背面漆: 顏色與正面漆相同，底漆與背漆的濾網設定同正面漆，底漆R塗裝 / 背漆R塗裝 (避免繩紋)。 (RMK-E_CHIN) . 4.2.Thinner為CB5203,黏度設定35~40秒,使用CPH #50μ濾心+#250鐵濾網，PMT為241±10℃。 (RMK-E_CHIN) . 4.1. 面漆:AW4214採wet-on-wet塗裝(避免繩紋), (RMK-E_CHIN) . 3. 底漆：1PUF14 Thinner為CB5203，使用CP#75μ濾心 + #250鐵濾網，R塗裝，PMT為232±10℃。 (RMK-E_CHIN) . 2. 線速度50mpm，正面/背面顏色相同。 (RMK-E_CHIN) . 1. GI底材請使用表調。 (RMK-E_CHIN) . 【邊緣品質】此為烤漆背面25μ訂單，請加強檢視鋼捲：邊緣殘剪、側緣鋅渣或毛邊，因為會導致烤漆背面漆轉印正面 (RMK00126) . ★品檢注意！JIS&CNS 訂單必須每滿50噸一定要再做一次TEST (RMK00259) . 【捲取】注意！本單為直立式包裝。禁用STAGGER捲取送包裝！送RCL重處理例外。 (RMK00512) | 訂單:2502DFD064/001 TOL 無 <生產備註> 事項 | 1. 指定HRD3熱軋原料。^^/CPL/ <<.E_CHIN 2025/03/04 09:26.>> 1. 工輥：上、下工輥Ra: 0.5-0.8μm--同冰箱側板(烤漆底板)工輥設定。^^/CG1/CG2/CGQC/ <<.E_CHIN 2025/03/04 09:26.>> 2. 客戶不允許有鋅痕(Nozzle mark)、垂紋、鋅渣、板面顆粒(鋅渣)、凹點等缺陷，其它外觀品質管制同"松下洗衣機外殼"-烤漆底板家電用途之管制標準。^^/CG1/CG2/CGQC/ <<.E_CHIN 2025/03/04 09:27.>> 3.鍍層量管制≦120 g/m2。^^/CG1/CG2/CGQC/ <<.E_CHIN 2025/03/25 14:00.>> 1. GI底材請使用表調。^^/CC1/CC2/CCQC/ <<.E_CHIN 2025/03/04 09:27.>> 2. 線速度50mpm，正面/背面顏色相同。^^/CC1/CC2/CCQC/ <<.E_CHIN 2025/03/04 09:28.>> 3. 底漆：1PUF14 Thinner為CB5203，使用CP#75μ濾心 + #250鐵濾網，R塗裝，PMT為232±10℃。^^/CC1/CC2/CCQC/ <<.E_CHIN 2025/03/04 09:28.>> 4.1. 面漆:AW4214採wet-on-wet塗裝(避免繩紋),^^/CC1/CC2/CCQC/ <<.E_CHIN 2025/03/04 09:30.>> 4.2.Thinner為CB5203,黏度設定35~40秒,使用CPH #50μ濾心+#250鐵濾網，PMT為241±10℃。^^/CC1/CC2/CCQC/ <<.E_CHIN 2025/03/04 09:30.>> 5. 背面漆: 顏色與正面漆相同，底漆與背漆的濾網設定同正面漆，底漆R塗裝 / 背漆R塗裝 (避免繩紋)。^^/CC1/CC2/CCQC/ <<.E_CHIN 2025/03/04 09:31.>> 6. 此排程需要 Fluting Test ,張力整平機伸長率須設定0.04～0.06%。^^/CC1/CC2/CCQC/ <<.E_CHIN 2025/03/04 09:31.>> 7. 正/背面高光澤，收捲請使用高光澤張力設定4.5，使用高強度紙套筒(18mm代碼E)^^/CC1/CC2/CCQC/ <<.E_CHIN 2025/03/04 09:32.>> 8. 出口品檢項目：加做「應變痕測試」: 衝艾克森6mm觀察平板處有無應變痕(判定參考缺陷樣本), 以及維持測試 fluting test，頻率: 1次/母鋼。^^/CC1/CC2/CCQC/ <<.E_CHIN 2025/03/04 09:32.>> 9. 客戶無要求管制膜厚，正面/背面之塗佈量≧80% TSD可放行。^^/CC1/CC2/CCQC/ <<.E_CHIN 2025/03/04 09:32.>> 10. 外觀(板面顆粒...等)請參照「松下洗衣機外殼PCM」管制標準放行。^^/CC1/CC2/CCQC/ <<.E_CHIN 2025/03/04 09:33.>> 11. CC2若生產過程有T/L打開的情形, 務必通知品檢做紀錄, 必須經過切除或重整後才能放行。^^/CC1/CC2/CCQC/ <<.E_CHIN 2025/03/04 09:33.>> 12. 客戶要求每一顆分切鋼捲的重量需要相當重，因分條用途有桶身、桶蓋、配件...等，若重量相差太多，則客戶分條使用上會難以分配，請現場分切時格外留意。^^/CC1/CC2/CCQC/ <<.E_CHIN 2025/03/04 09:34.>> 13. 請勿堆疊(紅色標籤)^^/CC1/CC2/CCQC/MKT/ <<.E_CHIN 2025/03/04 09:34.>> 【專案負責人】RD 何冠霆^^/CR1/CR2/CG1/CG2/CC1/CC2/CGQC/CCQC/^^ <<.E_CHIN 2025/03/04 09:44.>> | 訂單 2502DFD064/001 修改記錄如下: 20250226 14:51:50 (24020) 退火碼: >> D3, 用途碼: >> CIR029, 背面標示: >> S000, 訂單背面顏色(五碼): >> AW421, 背面漆膜厚: >> 25, 背面漆塗漆型式幾塗幾烤: >> 2, 鉻酸鹽: >> Z, 訂單厚度: >> 0.426, 訂單重: >> 40, 重量容許率(下限): >> 10, 重量容許率(上限): >> 10, 訂單寬度: >> 1190, 鍍製方式: >> BC, 鋼捲內徑: >> 508, 鋼捲下限重: >> 2.5, 鋼捲上限重: >> 3.5, 壓花條件碼: >> -, 表面花紋: >> Z, 綠色識別碼: >> -, 印刷輥號: >> -, 產品代碼: >> PPGI, 皮膜碼: >> -, 單位別: >> M, 油品種類: >> Z, 塗油量: >> Z, 包裝代碼: >> D7 , 保護膜碼: >> -, 客戶試片取樣型式: >> -, 調質碼: >> S, 套筒碼: >> E , 規格: >> CGCD1-10, 製造標準: >> CNS, 表面處理劑種類: >> Z, 表面處理劑塗佈量: >> Z, 伸長率測試: >> N, 硬度測試碼: >> N, 抗拉強度測試: >> N, 降伏強度測試: >> N, 厚度變異: >> 0, 訂單正面顏色(五碼): >> AW421, 正面漆膜厚: >> 25, 正面漆塗漆型式幾塗幾烤: >> 2, 修邊碼: >> Y, 重量碼: >> AW, 鋼捲捲向: >> O, 鍍層碼: >> Z08, 20250320 09:59:49 (24020) 訂單重: 40 >> 20, | *:
PPGI | 2502DFD064/002 |  | 1. 因機械性質與加工成型問題, HRD3材質其軋延率需≧70% (OFP00143)-{.不符.} | 1. 因機械性質與加工成型問題, HRD3材質其軋延率需≧70% (OFP00143)-{.不符.} 2. DQ 料針對 JIS CNS SYSCO 底材規格請重算重抓提醒 (OFP00346)-{.不符.} 3. 高光新增備註（適用非直立式包裝）：請出口每顆鋼捲貼紅色 " 禁止疊放 " 貼紙，如果有套桶S最多2層 (OFP00366)-{.不符.} 4. 【提醒】！本單為直立式包裝，嚴禁鍍鋅或烤漆後以STAGGER捲取 (OFP00451)-{.不符.} 5. ★厚度0.9以下DQ CR1修邊寬度+9,CR2修邊寬度+8MM；厚度0.9以上(含)CR1:CR2= +8 :+7.5--->重審記得改★ (OFP00527)-{.不符.} 6. 用途別對應選配碼不符 (用途碼:CIR029, 選配碼:- 不符)(OFP00030)-{.不符.} | 訂單:2502DFD064/002 CPL <生產備註> 事項如下 . 【專案負責人】RD 何冠霆 (RMK-E_CHIN) . 1. 指定HRD3熱軋原料。 (RMK-E_CHIN) . 此規格為 HRD3/HRD3N 熱軋原料,請 CPL 注意修邊狀況. (RMK00042) . 本單為烤漆背面大於等於25μ塗裝，軋延後不允許毛邊，請CPL注意修邊狀況 (RMK00124) . 【邊緣品質】此為烤漆背面25μ訂單，請加強檢視鋼捲：邊緣殘剪、側緣鋅渣或毛邊，因為會導致烤漆背面漆轉印正面 (RMK00126) . 請CPL確認修邊寬度, 如超過熱軋寬度則降速生產, 以防止板偏殘剪與局部未修邊. (RMK00189) . 除HGI/ HGL 訂單邊緣不噴油. 其餘皆側緣噴油 (RMK00285) . HRD3系列材質(HRD3M, HRD3N等)，請CPL出口協助取板，每張排程取1片(30公分x全寬)-搭接鋼捲除外，謝謝! (RMK00582) | 訂單:2502DFD064/002 CR1 <生產備註> 事項如下 . 【專案負責人】RD 何冠霆 (RMK-E_CHIN) . 生產材質為DQ料,MILL可生產為小邊波, 但CGL不接受大邊波與中波.-請注意! (RMK00042) . DQ 產品 冷軋產出寬度 , 超寬 ≦ 3 mm 時請寫品質通報單後放行 (RMK00042) . 【邊緣品質】此為烤漆背面25μ訂單，請加強檢視鋼捲：邊緣殘剪、側緣鋅渣或毛邊，因為會導致烤漆背面漆轉印正面 (RMK00126) . 每組工輥生產之第一顆鋼捲, 檢查振動輥痕或砂輪痕 (RMK00307) . 軋延 DQ 材質鋼捲時，每 PASS 線速度最大 600 mpm (降低邊緣鋸齒狀程度) (RMK00385) | 訂單:2502DFD064/002 CR2 <生產備註> 事項如下 . 【專案負責人】RD 何冠霆 (RMK-E_CHIN) . 生產材質為DQ料,MILL可生產為小邊波, 但CGL不接受大邊波與中波.-請注意! (RMK00042) . DQ 產品 冷軋產出寬度 , 超寬 ≦ 3 mm 時請寫品質通報單後放行 (RMK00042) . 【邊緣品質】此為烤漆背面25μ訂單，請加強檢視鋼捲：邊緣殘剪、側緣鋅渣或毛邊，因為會導致烤漆背面漆轉印正面 (RMK00126) . 每組工輥生產之第一顆鋼捲, 檢查振動輥痕或砂輪痕 (RMK00307) . 軋延 DQ 材質鋼捲時，每 PASS 線速度最大 600 mpm (降低邊緣鋸齒狀程度) (RMK00385) | 訂單:2502DFD064/002 CG1 <生產備註> 事項如下 . 【專案負責人】RD 何冠霆 (RMK-E_CHIN) . 3. 鍍層量管制≦120 g/m2。 (RMK-E_CHIN) . 2. 客戶不允許有鋅痕(Nozzle mark)、垂紋、鋅渣、板面顆粒(鋅渣)、凹點等缺陷，其它外觀品質管制同"松下洗衣機外殼"-烤漆底板家電用途之管制標準。 (RMK-E_CHIN) . 1. 工輥：上、下工輥Ra: 0.5-0.8μm--同冰箱側板(烤漆底板)工輥設定。 (RMK-E_CHIN) . 【邊緣品質】此為烤漆背面25μ訂單，請加強檢視鋼捲：邊緣殘剪、側緣鋅渣或毛邊，因為會導致烤漆背面漆轉印正面 (RMK00126) . 本單於烤漆正背面都塗裝正面漆，因此鍍鋅請管制背面表面品質比照正面 (RMK00363) . 【★鍍層量管制★】若鍍層大於120g/m2，需進行通報與切除 (RMK00695) | 訂單:2502DFD064/002 CG2 <生產備註> 事項如下 . 【專案負責人】RD 何冠霆 (RMK-E_CHIN) . 3. 鍍層量管制≦120 g/m2。 (RMK-E_CHIN) . 2. 客戶不允許有鋅痕(Nozzle mark)、垂紋、鋅渣、板面顆粒(鋅渣)、凹點等缺陷，其它外觀品質管制同"松下洗衣機外殼"-烤漆底板家電用途之管制標準。 (RMK-E_CHIN) . 1. 工輥：上、下工輥Ra: 0.5-0.8μm--同冰箱側板(烤漆底板)工輥設定。 (RMK-E_CHIN) . 【邊緣品質】此為烤漆背面25μ訂單，請加強檢視鋼捲：邊緣殘剪、側緣鋅渣或毛邊，因為會導致烤漆背面漆轉印正面 (RMK00126) . 本單於烤漆正背面都塗裝正面漆，因此鍍鋅請管制背面表面品質比照正面 (RMK00363) . 【★鍍層量管制★】若鍍層大於120g/m2，需進行通報與切除 (RMK00695) | 訂單:2502DFD064/002 CC1 <生產備註> 事項如下 . 【專案負責人】RD 何冠霆 (RMK-E_CHIN) . 13. 請勿堆疊(紅色標籤) (RMK-E_CHIN) . 12. 客戶要求每一顆分切鋼捲的重量需要相當重，因分條用途有桶身、桶蓋、配件...等，若重量相差太多，則客戶分條使用上會難以分配，請現場分切時格外留意。 (RMK-E_CHIN) . 11. CC2若生產過程有T/L打開的情形, 務必通知品檢做紀錄, 必須經過切除或重整後才能放行。 (RMK-E_CHIN) . 10. 外觀(板面顆粒...等)請參照「松下洗衣機外殼PCM」管制標準放行。 (RMK-E_CHIN) . 9. 客戶無要求管制膜厚，正面/背面之塗佈量≧80% TSD可放行。 (RMK-E_CHIN) . 8.出口品檢項目：加做「應變痕測試」: 衝艾克森6mm觀察平板處有無應變痕 (判定參考缺陷樣本), 以及維持測試 fluting test，頻率: 1次/母鋼。 (RMK-E_CHIN) . 7. 正/背面高光澤，收捲請使用高光澤張力設定4.5，使用高強度紙套筒(18mm代碼E) (RMK-E_CHIN) . 6. 此排程需要 Fluting Test ,張力整平機伸長率須設定0.04～0.06%。 (RMK-E_CHIN) . 5.背面漆: 顏色與正面漆相同，底漆與背漆的濾網設定同正面漆，底漆R塗裝 / 背漆R塗裝 (避免繩紋)。 (RMK-E_CHIN) . 4. 面漆:AW4214採wet-on-wet塗裝(避免繩紋),Thinner為CB5203,黏度設定35~40秒,使用CPH #50μ濾心+#250鐵濾網,PMT為241±10℃ (RMK-E_CHIN) . 3. 底漆：1PUF14 Thinner為CB5203，使用CP#75μ濾心 + #250鐵濾網，R塗裝，PMT為232±10℃。 (RMK-E_CHIN) . 2. 線速度50mpm，正面/背面顏色相同。 (RMK-E_CHIN) . 1. GI底材請使用表調。 (RMK-E_CHIN) . 此色為高光澤主操請注意捲起張力的提高查表 (RMK00122) . 【邊緣品質】此為烤漆背面25μ訂單，請加強檢視鋼捲：邊緣殘剪、側緣鋅渣或毛邊，因為會導致烤漆背面漆轉印正面 (RMK00126) . ★品檢注意！JIS&CNS 訂單必須每滿50噸一定要再做一次TEST (RMK00259) . 【捲取】注意！本單為直立式包裝。禁用STAGGER捲取送包裝！送RCL重處理例外。 (RMK00512) . 【抽氣量】白色系在CC1生產時,FINISH抽氣量請設定250,如生產中發生色差b值異常升高,請股長再加大抽氣量因應 (RMK00560) | 訂單:2502DFD064/002 CC2 <生產備註> 事項如下 . 【專案負責人】RD 何冠霆 (RMK-E_CHIN) . 13. 請勿堆疊(紅色標籤) (RMK-E_CHIN) . 12. 客戶要求每一顆分切鋼捲的重量需要相當重，因分條用途有桶身、桶蓋、配件...等，若重量相差太多，則客戶分條使用上會難以分配，請現場分切時格外留意。 (RMK-E_CHIN) . 11. CC2若生產過程有T/L打開的情形, 務必通知品檢做紀錄, 必須經過切除或重整後才能放行。 (RMK-E_CHIN) . 10. 外觀(板面顆粒...等)請參照「松下洗衣機外殼PCM」管制標準放行。 (RMK-E_CHIN) . 9. 客戶無要求管制膜厚，正面/背面之塗佈量≧80% TSD可放行。 (RMK-E_CHIN) . 8.出口品檢項目：加做「應變痕測試」: 衝艾克森6mm觀察平板處有無應變痕 (判定參考缺陷樣本), 以及維持測試 fluting test，頻率: 1次/母鋼。 (RMK-E_CHIN) . 7. 正/背面高光澤，收捲請使用高光澤張力設定4.5，使用高強度紙套筒(18mm代碼E) (RMK-E_CHIN) . 6. 此排程需要 Fluting Test ,張力整平機伸長率須設定0.04～0.06%。 (RMK-E_CHIN) . 5.背面漆: 顏色與正面漆相同，底漆與背漆的濾網設定同正面漆，底漆R塗裝 / 背漆R塗裝 (避免繩紋)。 (RMK-E_CHIN) . 4. 面漆:AW4214採wet-on-wet塗裝(避免繩紋),Thinner為CB5203,黏度設定35~40秒,使用CPH #50μ濾心+#250鐵濾網,PMT為241±10℃ (RMK-E_CHIN) . 3. 底漆：1PUF14 Thinner為CB5203，使用CP#75μ濾心 + #250鐵濾網，R塗裝，PMT為232±10℃。 (RMK-E_CHIN) . 2. 線速度50mpm，正面/背面顏色相同。 (RMK-E_CHIN) . 1. GI底材請使用表調。 (RMK-E_CHIN) . 此色為高光澤主操請注意捲起張力的提高查表 (RMK00122) . 【邊緣品質】此為烤漆背面25μ訂單，請加強檢視鋼捲：邊緣殘剪、側緣鋅渣或毛邊，因為會導致烤漆背面漆轉印正面 (RMK00126) . 20120627晨會決議 CC2生產 PPGI 時請使用表調 (RMK00191) . ★品檢注意！JIS&CNS 訂單必須每滿50噸一定要再做一次TEST (RMK00259) . 【捲取】注意！本單為直立式包裝。禁用STAGGER捲取送包裝！送RCL重處理例外。 (RMK00512) . 【抽氣量】白色系在CC1生產時,FINISH抽氣量請設定250,如生產中發生色差b值異常升高,請股長再加大抽氣量因應 (RMK00560) | 訂單:2502DFD064/002 RCL <生產備註> 事項如下 . 【捲取】注意！本單為直立式包裝。禁用STAGGER捲取送包裝！送RCL重處理例外。 (RMK00512) | 訂單:2502DFD064/002 CCPK 無 <生產備註> 事項 | 訂單:2502DFD064/002 CGQC <品檢備註> 事項如下 . 【專案負責人】RD 何冠霆 (RMK-E_CHIN) . 3. 鍍層量管制≦120 g/m2。 (RMK-E_CHIN) . 2. 客戶不允許有鋅痕(Nozzle mark)、垂紋、鋅渣、板面顆粒(鋅渣)、凹點等缺陷，其它外觀品質管制同"松下洗衣機外殼"-烤漆底板家電用途之管制標準。 (RMK-E_CHIN) . 1. 工輥：上、下工輥Ra: 0.5-0.8μm--同冰箱側板(烤漆底板)工輥設定。 (RMK-E_CHIN) . 【邊緣品質】此為烤漆背面25μ訂單，請加強檢視鋼捲：邊緣殘剪、側緣鋅渣或毛邊，因為會導致烤漆背面漆轉印正面 (RMK00126) . 本單於烤漆正背面都塗裝正面漆，因此鍍鋅請管制背面表面品質比照正面 (RMK00363) . 【★鍍層量管制★】若鍍層大於120g/m2，需進行通報與切除 (RMK00695) | 訂單:2502DFD064/002 CCQC <品檢備註> 事項如下 . 【專案負責人】RD 何冠霆 (RMK-E_CHIN) . 13. 請勿堆疊(紅色標籤) (RMK-E_CHIN) . 12. 客戶要求每一顆分切鋼捲的重量需要相當重，因分條用途有桶身、桶蓋、配件...等，若重量相差太多，則客戶分條使用上會難以分配，請現場分切時格外留意。 (RMK-E_CHIN) . 11. CC2若生產過程有T/L打開的情形, 務必通知品檢做紀錄, 必須經過切除或重整後才能放行。 (RMK-E_CHIN) . 10. 外觀(板面顆粒...等)請參照「松下洗衣機外殼PCM」管制標準放行。 (RMK-E_CHIN) . 9. 客戶無要求管制膜厚，正面/背面之塗佈量≧80% TSD可放行。 (RMK-E_CHIN) . 8.出口品檢項目：加做「應變痕測試」: 衝艾克森6mm觀察平板處有無應變痕 (判定參考缺陷樣本), 以及維持測試 fluting test，頻率: 1次/母鋼。 (RMK-E_CHIN) . 7. 正/背面高光澤，收捲請使用高光澤張力設定4.5，使用高強度紙套筒(18mm代碼E) (RMK-E_CHIN) . 6. 此排程需要 Fluting Test ,張力整平機伸長率須設定0.04～0.06%。 (RMK-E_CHIN) . 5.背面漆: 顏色與正面漆相同，底漆與背漆的濾網設定同正面漆，底漆R塗裝 / 背漆R塗裝 (避免繩紋)。 (RMK-E_CHIN) . 4. 面漆:AW4214採wet-on-wet塗裝(避免繩紋),Thinner為CB5203,黏度設定35~40秒,使用CPH #50μ濾心+#250鐵濾網,PMT為241±10℃ (RMK-E_CHIN) . 3. 底漆：1PUF14 Thinner為CB5203，使用CP#75μ濾心 + #250鐵濾網，R塗裝，PMT為232±10℃。 (RMK-E_CHIN) . 2. 線速度50mpm，正面/背面顏色相同。 (RMK-E_CHIN) . 1. GI底材請使用表調。 (RMK-E_CHIN) . 【邊緣品質】此為烤漆背面25μ訂單，請加強檢視鋼捲：邊緣殘剪、側緣鋅渣或毛邊，因為會導致烤漆背面漆轉印正面 (RMK00126) . ★品檢注意！JIS&CNS 訂單必須每滿50噸一定要再做一次TEST (RMK00259) . 【捲取】注意！本單為直立式包裝。禁用STAGGER捲取送包裝！送RCL重處理例外。 (RMK00512) | 訂單:2502DFD064/002 TOL 無 <生產備註> 事項 | 1. 指定HRD3熱軋原料。^^/CPL/ <<.E_CHIN 2025/03/25 14:35.>> 1. 工輥：上、下工輥Ra: 0.5-0.8μm--同冰箱側板(烤漆底板)工輥設定。^^/CG1/CG2/CGQC/ <<.E_CHIN 2025/03/25 14:35.>> 2. 客戶不允許有鋅痕(Nozzle mark)、垂紋、鋅渣、板面顆粒(鋅渣)、凹點等缺陷，其它外觀品質管制同"松下洗衣機外殼"-烤漆底板家電用途之管制標準。^^/CG1/CG2/CGQC/ <<.E_CHIN 2025/03/25 14:35.>> 3. 鍍層量管制≦120 g/m2。^^/CG1/CG2/CGQC/ <<.E_CHIN 2025/03/25 14:36.>> 1. GI底材請使用表調。^^/CC1/CC2/CCQC/ <<.E_CHIN 2025/03/25 14:36.>> 2. 線速度50mpm，正面/背面顏色相同。^^/CC1/CC2/CCQC/ <<.E_CHIN 2025/03/25 14:36.>> 3. 底漆：1PUF14 Thinner為CB5203，使用CP#75μ濾心 + #250鐵濾網，R塗裝，PMT為232±10℃。^^/CC1/CC2/CCQC/ <<.E_CHIN 2025/03/25 14:37.>> 4. 面漆:AW4214採wet-on-wet塗裝(避免繩紋),Thinner為CB5203,黏度設定35~40秒,使用CPH #50μ濾心+#250鐵濾網,PMT為241±10℃^^/CC1/CC2/CCQC/ <<.E_CHIN 2025/03/25 14:38.>> 5.背面漆: 顏色與正面漆相同，底漆與背漆的濾網設定同正面漆，底漆R塗裝 / 背漆R塗裝 (避免繩紋)。^^/CC1/CC2/CCQC/ <<.E_CHIN 2025/03/25 14:39.>> 6. 此排程需要 Fluting Test ,張力整平機伸長率須設定0.04～0.06%。^^/CC1/CC2/CCQC/ <<.E_CHIN 2025/03/25 14:39.>> 7. 正/背面高光澤，收捲請使用高光澤張力設定4.5，使用高強度紙套筒(18mm代碼E)^^/CC1/CC2/CCQC/ <<.E_CHIN 2025/03/25 14:40.>> 8.出口品檢項目：加做「應變痕測試」: 衝艾克森6mm觀察平板處有無應變痕 (判定參考缺陷樣本), 以及維持測試 fluting test，頻率: 1次/母鋼。^^/CC1/CC2/CCQC/ <<.E_CHIN 2025/03/25 14:40.>> 9. 客戶無要求管制膜厚，正面/背面之塗佈量≧80% TSD可放行。^^/CC1/CC2/CCQC/ <<.E_CHIN 2025/03/25 14:41.>> 10. 外觀(板面顆粒...等)請參照「松下洗衣機外殼PCM」管制標準放行。^^/CC1/CC2/CCQC/ <<.E_CHIN 2025/03/25 14:41.>> 11. CC2若生產過程有T/L打開的情形, 務必通知品檢做紀錄, 必須經過切除或重整後才能放行。^^/CC1/CC2/CCQC/ <<.E_CHIN 2025/03/25 14:42.>> 12. 客戶要求每一顆分切鋼捲的重量需要相當重，因分條用途有桶身、桶蓋、配件...等，若重量相差太多，則客戶分條使用上會難以分配，請現場分切時格外留意。^^/CC1/CC2/CCQC/ <<.E_CHIN 2025/03/25 14:42.>> 13. 請勿堆疊(紅色標籤)^^/CC1/CC2/CCQC/MKT/ <<.E_CHIN 2025/03/25 14:42.>> 【專案負責人】RD 何冠霆^^/CPL/CR1/CR2/CG1/CG2/CC1/CC2/CGQC/CCQC/ <<.E_CHIN 2025/03/25 14:43.>> 厚度0.9以下DQ CR1修邊寬度+9,CR2修邊寬度+8MM；厚度0.9以上(含)CR1:CR2= +8 :+7.5^^ <<.E_CHIN 2025/03/25 14:47.>> | 訂單 2502DFD064/002 修改記錄如下: 20250320 09:07:22 (24020) 退火碼: >> D3, 用途碼: >> CIR029, 背面標示: >> S000, 訂單背面顏色(五碼): >> AW421, 背面漆膜厚: >> 25, 背面漆塗漆型式幾塗幾烤: >> 2, 鉻酸鹽: >> Z, 訂單厚度: >> 0.526, 訂單重: >> 20, 重量容許率(下限): >> 10, 重量容許率(上限): >> 10, 訂單寬度: >> 1216, 鍍製方式: >> BC, 鋼捲內徑: >> 508, 鋼捲下限重: >> 2.5, 鋼捲上限重: >> 3.5, 壓花條件碼: >> -, 表面花紋: >> Z, 綠色識別碼: >> -, 印刷輥號: >> -, 產品代碼: >> PPGI, 皮膜碼: >> -, 單位別: >> M, 油品種類: >> Z, 塗油量: >> Z, 包裝代碼: >> D7 , 保護膜碼: >> -, 客戶試片取樣數量: >> 0, 客戶試片取樣型式: >> -, 調質碼: >> S, 套筒碼: >> E , 規格: >> CGCD1-10, 製造標準: >> CNS, 表面處理劑種類: >> Z, 表面處理劑塗佈量: >> Z, 伸長率測試: >> N, 硬度測試碼: >> N, 抗拉強度測試: >> N, 降伏強度測試: >> N, 厚度變異: >> 0, 訂單正面顏色(五碼): >> AW421, 正面漆膜厚: >> 25, 正面漆塗漆型式幾塗幾烤: >> 2, 修邊碼: >> Y, 重量碼: >> AW, 鋼捲捲向: >> O, 鍍層碼: >> Z08, | *:
PPGL | 2502DFD067/001 | 1. 提醒：CNS 第三類保固 PPGL AZ150（含）以上，PPGI Z27 （含）以上 TOP ≧25U , BK 兩層塗裝 (OFP00448)-{.不符.} 2. 再三提醒確認！CNS &JIS 塗裝 PVDF 需要"3類"耐候等級。並注意鍍層或膜厚是否符合.... (OFP00568)-{.不符.} | 1. 部分大陸料含B元素超過CNS規範管制，故請原料CNS規範之訂單不要配大陸料 (OFP00684)-{.不符.} | 1. 提醒：CNS 第三類保固 PPGL AZ150（含）以上，PPGI Z27 （含）以上 TOP ≧25U , BK 兩層塗裝 (OFP00448)-{.不符.} 2. 再三提醒確認！CNS &JIS 塗裝 PVDF 需要"3類"耐候等級。並注意鍍層或膜厚是否符合.... (OFP00568)-{.不符.} 3. 部分大陸料含B元素超過CNS規範管制，故請原料CNS規範之訂單不要配大陸料 (OFP00684)-{.不符.} | 訂單:2502DFD067/001 CPL <生產備註> 事項如下 . 本單為烤漆背面大於等於25μ塗裝，軋延後不允許毛邊，請CPL注意修邊狀況 (RMK00124) . 【邊緣品質】此為烤漆背面25μ訂單，請加強檢視鋼捲：邊緣殘剪、側緣鋅渣或毛邊，因為會導致烤漆背面漆轉印正面 (RMK00126) . 除HGI/ HGL 訂單邊緣不噴油. 其餘皆側緣噴油 (RMK00285) | 訂單:2502DFD067/001 CR1 <生產備註> 事項如下 . 【邊緣品質】此為烤漆背面25μ訂單，請加強檢視鋼捲：邊緣殘剪、側緣鋅渣或毛邊，因為會導致烤漆背面漆轉印正面 (RMK00126) | 訂單:2502DFD067/001 CR2 <生產備註> 事項如下 . 【邊緣品質】此為烤漆背面25μ訂單，請加強檢視鋼捲：邊緣殘剪、側緣鋅渣或毛邊，因為會導致烤漆背面漆轉印正面 (RMK00126) | 訂單:2502DFD067/001 CG1 <生產備註> 事項如下 . 平板類,鍍鋅生產時SKIN PASS & T/L 請依據鍍鋅標準規定生產 (RMK00100) . 鍍鋅表面不可有鋅痕、壓痕、凹陷、及刮傷 、應變痕等。 (RMK00100) . 出口鋼捲盤捲後目視不允許有鼓起. (RMK00100) . 【邊緣品質】此為烤漆背面25μ訂單，請加強檢視鋼捲：邊緣殘剪、側緣鋅渣或毛邊，因為會導致烤漆背面漆轉印正面 (RMK00126) . 本單於烤漆正背面都塗裝正面漆，因此鍍鋅請管制背面表面品質比照正面 (RMK00363) . 鍍層 AZ150 (含) 以上 , 鋅花等級 C~E 目標D，避免鋅花晶界明顯後續造成烤漆點狀未塗漆。 (RMK00565) | 訂單:2502DFD067/001 CG2 <生產備註> 事項如下 . 平板類,鍍鋅生產時SKIN PASS & T/L 請依據鍍鋅標準規定生產 (RMK00100) . 鍍鋅表面不可有鋅痕、壓痕、凹陷、及刮傷 、應變痕等。 (RMK00100) . 出口鋼捲盤捲後目視不允許有鼓起. (RMK00100) . 【邊緣品質】此為烤漆背面25μ訂單，請加強檢視鋼捲：邊緣殘剪、側緣鋅渣或毛邊，因為會導致烤漆背面漆轉印正面 (RMK00126) . 本單於烤漆正背面都塗裝正面漆，因此鍍鋅請管制背面表面品質比照正面 (RMK00363) . 鍍層 AZ150 (含) 以上 , 鋅花等級 C~E 目標D，避免鋅花晶界明顯後續造成烤漆點狀未塗漆。 (RMK00565) | 訂單:2502DFD067/001 CC1 <生產備註> 事項如下 . 【TAF實驗留板】請出口留30*全寬*2 PCS 烤漆板 TO 玲翎（全盛餘最可愛那一個） (RMK-E_CHIN) . 【修補漆】玲翎曰：FW386修補漆1加侖。SW736修補漆1加侖。 (RMK-E_CHIN) . 【邊緣品質】此為烤漆背面25μ訂單，請加強檢視鋼捲：邊緣殘剪、側緣鋅渣或毛邊，因為會導致烤漆背面漆轉印正面 (RMK00126) . 1.本單若塗裝背面漆一律改為REVERSE COATING 例外訂單如下敘述 (RMK00163) . 2.例外訂單為R字頭超低光澤與PVDF (＞25μ)，背面漆可改 NATURE COATING，但搭配底漆避免遮蓋性不佳 (RMK00163) . ★品檢注意！JIS&CNS 訂單必須每滿50噸一定要再做一次TEST (RMK00259) . 【PMT】本單面漆為"PVDF"，經會議決議需量測板溫並記錄之。每一張排程需量測一次否則追究責任 (RMK00503) . 【抽氣量】白色系在CC1生產時,FINISH抽氣量請設定250,如生產中發生色差b值異常升高,請股長再加大抽氣量因應 (RMK00560) | 訂單:2502DFD067/001 CC2 <生產備註> 事項如下 . 【TAF實驗留板】請出口留30*全寬*2 PCS 烤漆板 TO 玲翎（全盛餘最可愛那一個） (RMK-E_CHIN) . 【修補漆】玲翎曰：FW386修補漆1加侖。SW736修補漆1加侖。 (RMK-E_CHIN) . 【邊緣品質】此為烤漆背面25μ訂單，請加強檢視鋼捲：邊緣殘剪、側緣鋅渣或毛邊，因為會導致烤漆背面漆轉印正面 (RMK00126) . 1.本單若塗裝背面漆一律改為REVERSE COATING 例外訂單如下敘述 (RMK00163) . 2.例外訂單為R字頭超低光澤與PVDF (＞25μ)，背面漆可改 NATURE COATING，但搭配底漆避免遮蓋性不佳 (RMK00163) . ★品檢注意！JIS&CNS 訂單必須每滿50噸一定要再做一次TEST (RMK00259) . 【PMT】本單面漆為"PVDF"，經會議決議需量測板溫並記錄之。每一張排程需量測一次否則追究責任 (RMK00503) . 【抽氣量】白色系在CC1生產時,FINISH抽氣量請設定250,如生產中發生色差b值異常升高,請股長再加大抽氣量因應 (RMK00560) | 訂單:2502DFD067/001 RCL 無 <生產備註> 事項 | 訂單:2502DFD067/001 CCPK 無 <生產備註> 事項 | 訂單:2502DFD067/001 CGQC <品檢備註> 事項如下 . 【邊緣品質】此為烤漆背面25μ訂單，請加強檢視鋼捲：邊緣殘剪、側緣鋅渣或毛邊，因為會導致烤漆背面漆轉印正面 (RMK00126) . 本單於烤漆正背面都塗裝正面漆，因此鍍鋅請管制背面表面品質比照正面 (RMK00363) . 鍍層 AZ150 (含) 以上 , 鋅花等級 C~E 目標D，避免鋅花晶界明顯後續造成烤漆點狀未塗漆。 (RMK00565) | 訂單:2502DFD067/001 CCQC <品檢備註> 事項如下 . 【TAF實驗留板】請出口留30*全寬*2 PCS 烤漆板 TO 玲翎（全盛餘最可愛那一個） (RMK-E_CHIN) . 【修補漆】玲翎曰：FW386修補漆1加侖。SW736修補漆1加侖。 (RMK-E_CHIN) . 【邊緣品質】此為烤漆背面25μ訂單，請加強檢視鋼捲：邊緣殘剪、側緣鋅渣或毛邊，因為會導致烤漆背面漆轉印正面 (RMK00126) . 1.本單若塗裝背面漆一律改為REVERSE COATING 例外訂單如下敘述 (RMK00163) . 2.例外訂單為R字頭超低光澤與PVDF (＞25μ)，背面漆可改 NATURE COATING，但搭配底漆避免遮蓋性不佳 (RMK00163) . ★品檢注意！JIS&CNS 訂單必須每滿50噸一定要再做一次TEST (RMK00259) . 【PMT】本單面漆為"PVDF"，經會議決議需量測板溫並記錄之。每一張排程需量測一次否則追究責任 (RMK00503) | 訂單:2502DFD067/001 TOL 無 <生產備註> 事項 | 【修補漆】玲翎曰：FW386修補漆1加侖。SW736修補漆1加侖。^^/CC1/CC2/CCQC/ <<.E_CHIN 2025/03/25 11:12.>> 【TAF實驗留板】請出口留30*全寬*2 PCS 烤漆板 TO 玲翎（全盛餘最可愛那一個）^^/CC1/CC2/CCQC/ <<.E_CHIN 2025/03/25 11:38.>> | 訂單 2502DFD067/001 修改記錄如下: 20250310 15:15:25 (24025) 退火碼: >> H2, 用途碼: >> CIA008, 背面標示: >> C815, 訂單背面顏色(五碼): >> SW736, 背面漆膜厚: >> 25, 背面漆塗漆型式幾塗幾烤: >> 2, 鉻酸鹽: >> Z, 訂單厚度: >> 0.426, 訂單重: >> 18, 重量容許率(下限): >> 10, 重量容許率(上限): >> 10, 訂單寬度: >> 914, 鍍製方式: >> AC, 鋼捲內徑: >> 508, 鋼捲下限重: >> 3, 鋼捲上限重: >> 5, 壓花條件碼: >> -, 表面花紋: >> R, 綠色識別碼: >> -, 印刷輥號: >> -, 產品代碼: >> PPGL, 皮膜碼: >> -, 單位別: >> M, 油品種類: >> Z, 塗油量: >> Z, 包裝代碼: >> D2 , 保護膜碼: >> -, 客戶試片取樣型式: >> -, 調質碼: >> S, 套筒碼: >> R , 規格: >> CGLC570-32, 製造標準: >> CNS, 表面處理劑種類: >> Z, 表面處理劑塗佈量: >> Z, 伸長率測試: >> N, 硬度測試碼: >> N, 抗拉強度測試: >> N, 降伏強度測試: >> N, 訂單正面顏色(五碼): >> FW386, 正面漆膜厚: >> 25, 正面漆塗漆型式幾塗幾烤: >> 2, 修邊碼: >> Y, 重量碼: >> AW, 鋼捲捲向: >> I, 鍍層碼: >> AZ150, | *: | [訂單訊息通知] 2025/03/24 2:22:57 PM 訂單訊息通知 (張芬芬 >> 通知 >> Lynn Hsu, Winnie Chang, Emily Hong, Edwy Chin, Sherry Shan, YuLung Kung, Julian Liu, Sony Su, YunTung Li) 訂單訊息 : 有指定鋼捲 請留意 [訂單訊息通知] 2025/03/25 上午 11:15:22 *** (秦大維 >> 通知 >> Lynn Hsu) 訊息 : 要留修補漆+作 TAF試驗--->合理猜測是工程用，但是該欄位沒打勾 [訂單訊息通知] 2025/03/25 11:20:05 AM 訂單訊息通知 (秦大維 >> 通知 >> Lynn Hsu) 訂單訊息 : 提醒！要留修補漆+作 TAF試驗--->合理猜測是工程用，但是該欄位沒打勾...本單照審，要修改再提退單
PPGL | 2502DFD067/002 | 1. 提醒：CNS 第三類保固 PPGL AZ150（含）以上，PPGI Z27 （含）以上 TOP ≧25U , BK 兩層塗裝 (OFP00448)-{.不符.} 2. 再三提醒確認！CNS &JIS 塗裝 PVDF 需要"3類"耐候等級。並注意鍍層或膜厚是否符合.... (OFP00568)-{.不符.} 3. 單捲限重檢核 (原料重:18.5~23.5, 分切困難:20.00~21.00, 單捲限重:4.00~5.00)(OFP00031)-{.不符.} | 1. 部分大陸料含B元素超過CNS規範管制，故請原料CNS規範之訂單不要配大陸料 (OFP00684)-{.不符.} | 1. 提醒：CNS 第三類保固 PPGL AZ150（含）以上，PPGI Z27 （含）以上 TOP ≧25U , BK 兩層塗裝 (OFP00448)-{.不符.} 2. 再三提醒確認！CNS &JIS 塗裝 PVDF 需要"3類"耐候等級。並注意鍍層或膜厚是否符合.... (OFP00568)-{.不符.} 3. 部分大陸料含B元素超過CNS規範管制，故請原料CNS規範之訂單不要配大陸料 (OFP00684)-{.不符.} | 訂單:2502DFD067/002 CPL <生產備註> 事項如下 . 除HGI/ HGL 訂單邊緣不噴油. 其餘皆側緣噴油 (RMK00285) | 訂單:2502DFD067/002 CR1 <生產備註> 事項如下 . 完軋寬度超出管制值上限≦2mm時,冷軋繼續生產並填寫品質異常通報單給鍍鋅線,以便調整張力與板溫 (RMK00278) | 訂單:2502DFD067/002 CR2 <生產備註> 事項如下 . 完軋寬度超出管制值上限≦2mm時,冷軋繼續生產並填寫品質異常通報單給鍍鋅線,以便調整張力與板溫 (RMK00278) | 訂單:2502DFD067/002 CG1 <生產備註> 事項如下 . 平板類,鍍鋅生產時SKIN PASS & T/L 請依據鍍鋅標準規定生產 (RMK00100) . 鍍鋅表面不可有鋅痕、壓痕、凹陷、及刮傷 、應變痕等。 (RMK00100) . 出口鋼捲盤捲後目視不允許有鼓起. (RMK00100) | 訂單:2502DFD067/002 CG2 <生產備註> 事項如下 . 平板類,鍍鋅生產時SKIN PASS & T/L 請依據鍍鋅標準規定生產 (RMK00100) . 鍍鋅表面不可有鋅痕、壓痕、凹陷、及刮傷 、應變痕等。 (RMK00100) . 出口鋼捲盤捲後目視不允許有鼓起. (RMK00100) | 訂單:2502DFD067/002 CC1 <生產備註> 事項如下 . 【分切限重說明】HR 18.5～23.5 噸，分切 4～5噸經試算OK。但若發生分切困難請通知"玲翎" (RMK-E_CHIN) . 【TAF實驗留板】請出口留30*全寬*1 PCS 烤漆板 TO 玲翎（全盛餘最可愛那一個） (RMK-E_CHIN) . 【修補漆】玲翎曰：FB206 修補漆1加侖 (RMK-E_CHIN) . 1.本單若塗裝背面漆一律改為REVERSE COATING 例外訂單如下敘述 (RMK00163) . 2.例外訂單為R字頭超低光澤與PVDF (＞25μ)，背面漆可改 NATURE COATING，但搭配底漆避免遮蓋性不佳 (RMK00163) . ★品檢注意！JIS&CNS 訂單必須每滿50噸一定要再做一次TEST (RMK00259) . 1.有客戶要下CNS第3類,以下備註麻煩CCP與TSD遵循,謝謝! (RMK00394) . 1.1.面漆塗佈量務必>=90%（如果背面用面漆也一樣） (RMK00394) . 1.2.務必留30cm*全寬試片1片,供實驗室委託確認SST與QUV性能。並於試片上註明"SST 2000HRS、QUV 1500HRS" (RMK00394) . 【PMT】本單面漆為"PVDF"，經會議決議需量測板溫並記錄之。每一張排程需量測一次否則追究責任 (RMK00503) | 訂單:2502DFD067/002 CC2 <生產備註> 事項如下 . 【分切限重說明】HR 18.5～23.5 噸，分切 4～5噸經試算OK。但若發生分切困難請通知"玲翎" (RMK-E_CHIN) . 【TAF實驗留板】請出口留30*全寬*1 PCS 烤漆板 TO 玲翎（全盛餘最可愛那一個） (RMK-E_CHIN) . 【修補漆】玲翎曰：FB206 修補漆1加侖 (RMK-E_CHIN) . 1.本單若塗裝背面漆一律改為REVERSE COATING 例外訂單如下敘述 (RMK00163) . 2.例外訂單為R字頭超低光澤與PVDF (＞25μ)，背面漆可改 NATURE COATING，但搭配底漆避免遮蓋性不佳 (RMK00163) . ★品檢注意！JIS&CNS 訂單必須每滿50噸一定要再做一次TEST (RMK00259) . 1.有客戶要下CNS第3類,以下備註麻煩CCP與TSD遵循,謝謝! (RMK00394) . 1.1.面漆塗佈量務必>=90%（如果背面用面漆也一樣） (RMK00394) . 1.2.務必留30cm*全寬試片1片,供實驗室委託確認SST與QUV性能。並於試片上註明"SST 2000HRS、QUV 1500HRS" (RMK00394) . 【PMT】本單面漆為"PVDF"，經會議決議需量測板溫並記錄之。每一張排程需量測一次否則追究責任 (RMK00503) | 訂單:2502DFD067/002 RCL 無 <生產備註> 事項 | 訂單:2502DFD067/002 CCPK 無 <生產備註> 事項 | 訂單:2502DFD067/002 CGQC 無 <品檢備註> 事項 | 訂單:2502DFD067/002 CCQC <品檢備註> 事項如下 . 【分切限重說明】HR 18.5～23.5 噸，分切 4～5噸經試算OK。但若發生分切困難請通知"玲翎" (RMK-E_CHIN) . 【TAF實驗留板】請出口留30*全寬*1 PCS 烤漆板 TO 玲翎（全盛餘最可愛那一個） (RMK-E_CHIN) . 【修補漆】玲翎曰：FB206 修補漆1加侖 (RMK-E_CHIN) . 1.本單若塗裝背面漆一律改為REVERSE COATING 例外訂單如下敘述 (RMK00163) . 2.例外訂單為R字頭超低光澤與PVDF (＞25μ)，背面漆可改 NATURE COATING，但搭配底漆避免遮蓋性不佳 (RMK00163) . ★品檢注意！JIS&CNS 訂單必須每滿50噸一定要再做一次TEST (RMK00259) . 1.有客戶要下CNS第3類,以下備註麻煩CCP與TSD遵循,謝謝! (RMK00394) . 1.1.面漆塗佈量務必>=90%（如果背面用面漆也一樣） (RMK00394) . 1.2.務必留30cm*全寬試片1片,供實驗室委託確認SST與QUV性能。並於試片上註明"SST 2000HRS、QUV 1500HRS" (RMK00394) . 【PMT】本單面漆為"PVDF"，經會議決議需量測板溫並記錄之。每一張排程需量測一次否則追究責任 (RMK00503) | 訂單:2502DFD067/002 TOL 無 <生產備註> 事項 | 【修補漆】玲翎曰：FB206 修補漆1加侖^^/CC1/CC2/CCQC/^^ <<.E_CHIN 2025/03/25 11:36.>> 【TAF實驗留板】請出口留30*全寬*1 PCS 烤漆板 TO 玲翎（全盛餘最可愛那一個）^^/CC1/CC2/CCQC/ <<.E_CHIN 2025/03/25 11:38.>> 【分切限重說明】HR 18.5～23.5 噸，分切 4～5噸經試算OK。但若發生分切困難請通知"玲翎"^^/CC1/CC2/CCQC/ <<.E_CHIN 2025/03/25 11:46.>> | 訂單 2502DFD067/002 修改記錄如下: 20250310 15:15:28 (24025) 退火碼: >> S1, 用途碼: >> CIA008, 背面標示: >> C815, 訂單背面顏色(五碼): >> BW73Y, 背面漆膜厚: >> 12.5, 背面漆塗漆型式幾塗幾烤: >> 2, 鉻酸鹽: >> Z, 訂單厚度: >> 0.56, 訂單重: >> 35, 重量容許率(下限): >> 10, 重量容許率(上限): >> 10, 訂單寬度: >> 1219, 鍍製方式: >> AC, 鋼捲內徑: >> 508, 鋼捲下限重: >> 4, 鋼捲上限重: >> 5, 壓花條件碼: >> -, 表面花紋: >> R, 綠色識別碼: >> -, 印刷輥號: >> -, 產品代碼: >> PPGL, 皮膜碼: >> -, 單位別: >> M, 油品種類: >> Z, 塗油量: >> Z, 包裝代碼: >> D2 , 保護膜碼: >> -, 客戶試片取樣型式: >> -, 調質碼: >> S, 套筒碼: >> R , 規格: >> CGLC400-30, 製造標準: >> CNS, 表面處理劑種類: >> Z, 表面處理劑塗佈量: >> Z, 伸長率測試: >> N, 硬度測試碼: >> N, 抗拉強度測試: >> N, 降伏強度測試: >> N, 訂單正面顏色(五碼): >> FB206, 正面漆膜厚: >> 25, 正面漆塗漆型式幾塗幾烤: >> 2, 修邊碼: >> Y, 重量碼: >> AW, 鋼捲捲向: >> I, 鍍層碼: >> AZ150, | *: | [訂單訊息通知] 2025/03/24 2:22:57 PM 訂單訊息通知 (張芬芬 >> 通知 >> Lynn Hsu, Winnie Chang, Emily Hong, Edwy Chin, Sherry Shan, YuLung Kung, Julian Liu, Sony Su, YunTung Li) 訂單訊息 : 有指定鋼捲 請留意 [訂單訊息通知] 2025/03/25 11:20:05 AM 訂單訊息通知 (秦大維 >> 通知 >> Lynn Hsu) 訂單訊息 : 提醒！要留修補漆+作 TAF試驗--->合理猜測是工程用，但是該欄位沒打勾...本單照審，要修改再提退單
PPGL | 2502DFD067/003 | 1. 提醒：CNS 第三類保固 PPGL AZ150（含）以上，PPGI Z27 （含）以上 TOP ≧25U , BK 兩層塗裝 (OFP00448)-{.不符.} 2. 再三提醒確認！CNS &JIS 塗裝 PVDF 需要"3類"耐候等級。並注意鍍層或膜厚是否符合.... (OFP00568)-{.不符.} 3. 單捲限重檢核 (原料重:18.5~23.5, 分切困難:20.00~21.00, 單捲限重:4.00~5.00)(OFP00031)-{.不符.} | 1. 部分大陸料含B元素超過CNS規範管制，故請原料CNS規範之訂單不要配大陸料 (OFP00684)-{.不符.} | 1. 提醒：CNS 第三類保固 PPGL AZ150（含）以上，PPGI Z27 （含）以上 TOP ≧25U , BK 兩層塗裝 (OFP00448)-{.不符.} 2. 再三提醒確認！CNS &JIS 塗裝 PVDF 需要"3類"耐候等級。並注意鍍層或膜厚是否符合.... (OFP00568)-{.不符.} 3. 部分大陸料含B元素超過CNS規範管制，故請原料CNS規範之訂單不要配大陸料 (OFP00684)-{.不符.} | 訂單:2502DFD067/003 CPL <生產備註> 事項如下 . 除HGI/ HGL 訂單邊緣不噴油. 其餘皆側緣噴油 (RMK00285) | 訂單:2502DFD067/003 CR1 <生產備註> 事項如下 . 完軋寬度超出管制值上限≦2mm時,冷軋繼續生產並填寫品質異常通報單給鍍鋅線,以便調整張力與板溫 (RMK00278) | 訂單:2502DFD067/003 CR2 <生產備註> 事項如下 . 完軋寬度超出管制值上限≦2mm時,冷軋繼續生產並填寫品質異常通報單給鍍鋅線,以便調整張力與板溫 (RMK00278) | 訂單:2502DFD067/003 CG1 <生產備註> 事項如下 . 平板類,鍍鋅生產時SKIN PASS & T/L 請依據鍍鋅標準規定生產 (RMK00100) . 鍍鋅表面不可有鋅痕、壓痕、凹陷、及刮傷 、應變痕等。 (RMK00100) . 出口鋼捲盤捲後目視不允許有鼓起. (RMK00100) | 訂單:2502DFD067/003 CG2 <生產備註> 事項如下 . 平板類,鍍鋅生產時SKIN PASS & T/L 請依據鍍鋅標準規定生產 (RMK00100) . 鍍鋅表面不可有鋅痕、壓痕、凹陷、及刮傷 、應變痕等。 (RMK00100) . 出口鋼捲盤捲後目視不允許有鼓起. (RMK00100) | 訂單:2502DFD067/003 CC1 <生產備註> 事項如下 . 【分切限重說明】HR 18.5～23.5 噸，分切 4～5噸經試算OK。但若發生分切困難請通知"玲翎" (RMK-E_CHIN) . 【TAF實驗留板】請出口留30*全寬*1 PCS 烤漆板 TO 玲翎（全盛餘最可愛那一個） (RMK-E_CHIN) . 【修補漆】玲翎曰：FB206 修補漆1加侖 (RMK-E_CHIN) . 1.本單若塗裝背面漆一律改為REVERSE COATING 例外訂單如下敘述 (RMK00163) . 2.例外訂單為R字頭超低光澤與PVDF (＞25μ)，背面漆可改 NATURE COATING，但搭配底漆避免遮蓋性不佳 (RMK00163) . ★品檢注意！JIS&CNS 訂單必須每滿50噸一定要再做一次TEST (RMK00259) . 1.有客戶要下CNS第3類,以下備註麻煩CCP與TSD遵循,謝謝! (RMK00394) . 1.1.面漆塗佈量務必>=90%（如果背面用面漆也一樣） (RMK00394) . 1.2.務必留30cm*全寬試片1片,供實驗室委託確認SST與QUV性能。並於試片上註明"SST 2000HRS、QUV 1500HRS" (RMK00394) . 【PMT】本單面漆為"PVDF"，經會議決議需量測板溫並記錄之。每一張排程需量測一次否則追究責任 (RMK00503) | 訂單:2502DFD067/003 CC2 <生產備註> 事項如下 . 【分切限重說明】HR 18.5～23.5 噸，分切 4～5噸經試算OK。但若發生分切困難請通知"玲翎" (RMK-E_CHIN) . 【TAF實驗留板】請出口留30*全寬*1 PCS 烤漆板 TO 玲翎（全盛餘最可愛那一個） (RMK-E_CHIN) . 【修補漆】玲翎曰：FB206 修補漆1加侖 (RMK-E_CHIN) . 1.本單若塗裝背面漆一律改為REVERSE COATING 例外訂單如下敘述 (RMK00163) . 2.例外訂單為R字頭超低光澤與PVDF (＞25μ)，背面漆可改 NATURE COATING，但搭配底漆避免遮蓋性不佳 (RMK00163) . ★品檢注意！JIS&CNS 訂單必須每滿50噸一定要再做一次TEST (RMK00259) . 1.有客戶要下CNS第3類,以下備註麻煩CCP與TSD遵循,謝謝! (RMK00394) . 1.1.面漆塗佈量務必>=90%（如果背面用面漆也一樣） (RMK00394) . 1.2.務必留30cm*全寬試片1片,供實驗室委託確認SST與QUV性能。並於試片上註明"SST 2000HRS、QUV 1500HRS" (RMK00394) . 【PMT】本單面漆為"PVDF"，經會議決議需量測板溫並記錄之。每一張排程需量測一次否則追究責任 (RMK00503) | 訂單:2502DFD067/003 RCL 無 <生產備註> 事項 | 訂單:2502DFD067/003 CCPK 無 <生產備註> 事項 | 訂單:2502DFD067/003 CGQC 無 <品檢備註> 事項 | 訂單:2502DFD067/003 CCQC <品檢備註> 事項如下 . 【分切限重說明】HR 18.5～23.5 噸，分切 4～5噸經試算OK。但若發生分切困難請通知"玲翎" (RMK-E_CHIN) . 【TAF實驗留板】請出口留30*全寬*1 PCS 烤漆板 TO 玲翎（全盛餘最可愛那一個） (RMK-E_CHIN) . 【修補漆】玲翎曰：FB206 修補漆1加侖 (RMK-E_CHIN) . 1.本單若塗裝背面漆一律改為REVERSE COATING 例外訂單如下敘述 (RMK00163) . 2.例外訂單為R字頭超低光澤與PVDF (＞25μ)，背面漆可改 NATURE COATING，但搭配底漆避免遮蓋性不佳 (RMK00163) . ★品檢注意！JIS&CNS 訂單必須每滿50噸一定要再做一次TEST (RMK00259) . 1.有客戶要下CNS第3類,以下備註麻煩CCP與TSD遵循,謝謝! (RMK00394) . 1.1.面漆塗佈量務必>=90%（如果背面用面漆也一樣） (RMK00394) . 1.2.務必留30cm*全寬試片1片,供實驗室委託確認SST與QUV性能。並於試片上註明"SST 2000HRS、QUV 1500HRS" (RMK00394) . 【PMT】本單面漆為"PVDF"，經會議決議需量測板溫並記錄之。每一張排程需量測一次否則追究責任 (RMK00503) | 訂單:2502DFD067/003 TOL 無 <生產備註> 事項 | 【修補漆】玲翎曰：FB206 修補漆1加侖^^/CC1/CC2/CCQC/^^ <<.E_CHIN 2025/03/25 11:50.>> 【TAF實驗留板】請出口留30*全寬*1 PCS 烤漆板 TO 玲翎（全盛餘最可愛那一個）^^/CC1/CC2/CCQC/^^ <<.E_CHIN 2025/03/25 11:50.>> 【分切限重說明】HR 18.5～23.5 噸，分切 4～5噸經試算OK。但若發生分切困難請通知"玲翎"^^/CC1/CC2/CCQC/^^ <<.E_CHIN 2025/03/25 11:51.>> | 訂單 2502DFD067/003 修改記錄如下: 20250310 15:15:31 (24025) 退火碼: >> S1, 用途碼: >> CIA008, 背面標示: >> C815, 訂單背面顏色(五碼): >> BW73Y, 背面漆膜厚: >> 12.5, 背面漆塗漆型式幾塗幾烤: >> 2, 鉻酸鹽: >> Z, 訂單厚度: >> 0.56, 訂單重: >> 30, 重量容許率(下限): >> 10, 重量容許率(上限): >> 10, 訂單寬度: >> 1219, 鍍製方式: >> AC, 鋼捲內徑: >> 508, 鋼捲下限重: >> 4, 鋼捲上限重: >> 5, 壓花條件碼: >> -, 表面花紋: >> R, 綠色識別碼: >> -, 印刷輥號: >> -, 產品代碼: >> PPGL, 皮膜碼: >> -, 單位別: >> M, 油品種類: >> Z, 塗油量: >> Z, 包裝代碼: >> D2 , 保護膜碼: >> -, 客戶試片取樣型式: >> -, 調質碼: >> S, 套筒碼: >> R , 規格: >> CGLC400-30, 製造標準: >> CNS, 表面處理劑種類: >> Z, 表面處理劑塗佈量: >> Z, 伸長率測試: >> N, 硬度測試碼: >> N, 抗拉強度測試: >> N, 降伏強度測試: >> N, 訂單正面顏色(五碼): >> FB206, 正面漆膜厚: >> 25, 正面漆塗漆型式幾塗幾烤: >> 2, 修邊碼: >> Y, 重量碼: >> AW, 鋼捲捲向: >> I, 鍍層碼: >> AZ150, | *: | [訂單訊息通知] 2025/03/24 2:22:57 PM 訂單訊息通知 (張芬芬 >> 通知 >> Lynn Hsu, Winnie Chang, Emily Hong, Edwy Chin, Sherry Shan, YuLung Kung, Julian Liu, Sony Su, YunTung Li) 訂單訊息 : 有指定鋼捲 請留意 [訂單訊息通知] 2025/03/25 11:20:05 AM 訂單訊息通知 (秦大維 >> 通知 >> Lynn Hsu) 訂單訊息 : 提醒！要留修補漆+作 TAF試驗--->合理猜測是工程用，但是該欄位沒打勾...本單照審，要修改再提退單
TPPAL | 2502DLD002/001 | 1. 鋁板代工！向客戶確認烤漆後可否 STAGGER捲取 (OFP00682)-{.不符.} |  | 1. PPSUS&PPAL 單位長度(M/T)要自己算完後修改 SOP內容。RD洗衣機外殼用可用 -0.04～0 去算 (OFP00649)-{.不符.} 2. 鋁板代工！向客戶確認烤漆後可否 STAGGER捲取 (OFP00682)-{.不符.} 3. 用途別對應選配碼不符 (用途碼:CIA008, 選配碼:- 不符)(OFP00030)-{.不符.} | 訂單:2502DLD002/001 CPL 無 <生產備註> 事項 | 訂單:2502DLD002/001 CR1 無 <生產備註> 事項 | 訂單:2502DLD002/001 CR2 無 <生產備註> 事項 | 訂單:2502DLD002/001 CG1 無 <生產備註> 事項 | 訂單:2502DLD002/001 CG2 無 <生產備註> 事項 | 訂單:2502DLD002/001 CC1 <生產備註> 事項如下 . 【塗佈量】本單為工程案，注意塗佈量一定要作足 (RMK-E_CHIN) . 【公差說明】本底材規格公差（厚度與寬度）依據 CNS 2253 H3025，因為代工故若有超出公差者請回饋TED (RMK-E_CHIN) . 【套桶選用注意】因 STAGGER捲取，因此必須使用比訂單寬度寬的套桶 (RMK-E_CHIN) . 【抽氣量】白色系在CC1生產時,FINISH抽氣量請設定250,如生產中發生色差b值異常升高,請股長再加大抽氣量因應 (RMK00560) . 請勿堆疊 (RMK00638) . 【★單位長度注意★】TPPAL鋁板代工不管制單位重量長度 m/t，但是膜厚依然依放行標準！ (RMK00716) | 訂單:2502DLD002/001 CC2 <生產備註> 事項如下 . 【塗佈量】本單為工程案，注意塗佈量一定要作足 (RMK-E_CHIN) . 【公差說明】本底材規格公差（厚度與寬度）依據 CNS 2253 H3025，因為代工故若有超出公差者請回饋TED (RMK-E_CHIN) . 【套桶選用注意】因 STAGGER捲取，因此必須使用比訂單寬度寬的套桶 (RMK-E_CHIN) . 【抽氣量】白色系在CC1生產時,FINISH抽氣量請設定250,如生產中發生色差b值異常升高,請股長再加大抽氣量因應 (RMK00560) . 請勿堆疊 (RMK00638) . 【★單位長度注意★】TPPAL鋁板代工不管制單位重量長度 m/t，但是膜厚依然依放行標準！ (RMK00716) | 訂單:2502DLD002/001 RCL 無 <生產備註> 事項 | 訂單:2502DLD002/001 CCPK <生產備註> 事項如下 . 請勿堆疊 (RMK00638) | 訂單:2502DLD002/001 CGQC 無 <品檢備註> 事項 | 訂單:2502DLD002/001 CCQC <品檢備註> 事項如下 . 【塗佈量】本單為工程案，注意塗佈量一定要作足 (RMK-E_CHIN) . 【公差說明】本底材規格公差（厚度與寬度）依據 CNS 2253 H3025，因為代工故若有超出公差者請回饋TED (RMK-E_CHIN) . 【套桶選用注意】因 STAGGER捲取，因此必須使用比訂單寬度寬的套桶 (RMK-E_CHIN) . 請勿堆疊 (RMK00638) . 【★單位長度注意★】TPPAL鋁板代工不管制單位重量長度 m/t，但是膜厚依然依放行標準！ (RMK00716) | 訂單:2502DLD002/001 TOL 無 <生產備註> 事項 | 【套桶選用注意】因 STAGGER捲取，因此必須使用比訂單寬度寬的套桶 ^^/CC1/CC2/CCQC/^^ <<.E_CHIN 2025/03/04 07:33.>> 【公差說明】本底材規格公差（厚度與寬度）依據 CNS 2253 H3025，因為代工故若有超出公差者請回饋TED^^/CC1/CC2/CCQC/ <<.E_CHIN 2025/03/04 07:48.>> 【塗佈量】本單為工程案，注意塗佈量一定要作足^^/CC1/CC2/CCQC/ <<.E_CHIN 2025/03/04 08:26.>> | 訂單 2502DLD002/001 修改記錄如下: 20250219 10:46:07 (21003) 退火碼: >> S1, 用途碼: >> CIA008, 背面標示: >> S000, 訂單背面顏色(五碼): >> BW73Y, 背面漆膜厚: >> 12.5, 背面漆塗漆型式幾塗幾烤: >> 2, 鉻酸鹽: >> Z, 訂單厚度: >> 0.5, 訂單重: >> 30, 重量容許率(下限): >> 10, 重量容許率(上限): >> 10, 訂單寬度: >> 1090, 鍍製方式: >> BC, 鋼捲內徑: >> 508, 鋼捲下限重: >> 1.5, 鋼捲上限重: >> 2, 壓花條件碼: >> -, 表面花紋: >> -, 綠色識別碼: >> -, 印刷輥號: >> -, 產品代碼: >> TPPAL, 皮膜碼: >> -, 單位別: >> M, 油品種類: >> Z, 塗油量: >> Z, 包裝代碼: >> D2 , 保護膜碼: >> -, 客戶試片取樣型式: >> -, 調質碼: >> -, 套筒碼: >> S , 規格: >> CALC-30, 製造標準: >> SYSCO, 表面處理劑種類: >> -, 表面處理劑塗佈量: >> -, 伸長率測試: >> N, 硬度測試碼: >> N, 抗拉強度測試: >> N, 降伏強度測試: >> N, 訂單正面顏色(五碼): >> FW428, 正面漆膜厚: >> 25, 正面漆塗漆型式幾塗幾烤: >> 2, 修邊碼: >> Y, 重量碼: >> AW, 鋼捲捲向: >> I, 鍍層碼: >> -, 20250227 08:29:19 (21003) 鋼捲下限重: 1.5 >> 2, 鋼捲上限重: 2 >> 3, |  | [訂單訊息通知] 2025/03/03 11:56:59 AM 訂單訊息通知 (秦大維 >> 通知 >> HanYu Chen) 訂單訊息 : 提醒！要提供鋁捲米數或單位重量，以利烤漆出口作業
TPPAL | 2502DLD002/002 | 1. 鋁板代工！向客戶確認烤漆後可否 STAGGER捲取 (OFP00682)-{.不符.} |  | 1. PPSUS&PPAL 單位長度(M/T)要自己算完後修改 SOP內容。RD洗衣機外殼用可用 -0.04～0 去算 (OFP00649)-{.不符.} 2. 鋁板代工！向客戶確認烤漆後可否 STAGGER捲取 (OFP00682)-{.不符.} 3. 用途別對應選配碼不符 (用途碼:CIA008, 選配碼:- 不符)(OFP00030)-{.不符.} | 訂單:2502DLD002/002 CPL 無 <生產備註> 事項 | 訂單:2502DLD002/002 CR1 無 <生產備註> 事項 | 訂單:2502DLD002/002 CR2 無 <生產備註> 事項 | 訂單:2502DLD002/002 CG1 無 <生產備註> 事項 | 訂單:2502DLD002/002 CG2 無 <生產備註> 事項 | 訂單:2502DLD002/002 CC1 <生產備註> 事項如下 . 【塗佈量】本單為工程案，注意塗佈量一定要作足 (RMK-E_CHIN) . 【公差說明】本底材規格公差（厚度與寬度）依據 CNS 2253 H3025，因為代工故若有超出公差者請回饋TED (RMK-E_CHIN) . 【套桶選用注意】因 STAGGER捲取，因此必須使用比訂單寬度寬的套桶 (RMK-E_CHIN) . 【抽氣量】白色系在CC1生產時,FINISH抽氣量請設定250,如生產中發生色差b值異常升高,請股長再加大抽氣量因應 (RMK00560) . 請勿堆疊 (RMK00638) . 【★單位長度注意★】TPPAL鋁板代工不管制單位重量長度 m/t，但是膜厚依然依放行標準！ (RMK00716) | 訂單:2502DLD002/002 CC2 <生產備註> 事項如下 . 【塗佈量】本單為工程案，注意塗佈量一定要作足 (RMK-E_CHIN) . 【公差說明】本底材規格公差（厚度與寬度）依據 CNS 2253 H3025，因為代工故若有超出公差者請回饋TED (RMK-E_CHIN) . 【套桶選用注意】因 STAGGER捲取，因此必須使用比訂單寬度寬的套桶 (RMK-E_CHIN) . 【抽氣量】白色系在CC1生產時,FINISH抽氣量請設定250,如生產中發生色差b值異常升高,請股長再加大抽氣量因應 (RMK00560) . 請勿堆疊 (RMK00638) . 【★單位長度注意★】TPPAL鋁板代工不管制單位重量長度 m/t，但是膜厚依然依放行標準！ (RMK00716) | 訂單:2502DLD002/002 RCL 無 <生產備註> 事項 | 訂單:2502DLD002/002 CCPK <生產備註> 事項如下 . 請勿堆疊 (RMK00638) | 訂單:2502DLD002/002 CGQC 無 <品檢備註> 事項 | 訂單:2502DLD002/002 CCQC <品檢備註> 事項如下 . 【塗佈量】本單為工程案，注意塗佈量一定要作足 (RMK-E_CHIN) . 【公差說明】本底材規格公差（厚度與寬度）依據 CNS 2253 H3025，因為代工故若有超出公差者請回饋TED (RMK-E_CHIN) . 【套桶選用注意】因 STAGGER捲取，因此必須使用比訂單寬度寬的套桶 (RMK-E_CHIN) . 請勿堆疊 (RMK00638) . 【★單位長度注意★】TPPAL鋁板代工不管制單位重量長度 m/t，但是膜厚依然依放行標準！ (RMK00716) | 訂單:2502DLD002/002 TOL 無 <生產備註> 事項 | 【套桶選用注意】因 STAGGER捲取，因此必須使用比訂單寬度寬的套桶 ^^/CC1/CC2/CCQC/^^ <<.E_CHIN 2025/03/04 07:48.>> 【公差說明】本底材規格公差（厚度與寬度）依據 CNS 2253 H3025，因為代工故若有超出公差者請回饋TED^^/CC1/CC2/CCQC/^^ <<.E_CHIN 2025/03/04 07:49.>> 【塗佈量】本單為工程案，注意塗佈量一定要作足^^/CC1/CC2/CCQC/^^ <<.E_CHIN 2025/03/04 08:27.>> | 訂單 2502DLD002/002 修改記錄如下: 20250225 16:15:49 (21003) 退火碼: >> S1, 用途碼: >> CIA008, 背面標示: >> S000, 訂單背面顏色(五碼): >> BW73Y, 背面漆膜厚: >> 12.5, 背面漆塗漆型式幾塗幾烤: >> 2, 鉻酸鹽: >> Z, 訂單厚度: >> 1, 訂單重: >> 3, 重量容許率(下限): >> 10, 重量容許率(上限): >> 10, 訂單寬度: >> 1219, 鍍製方式: >> BC, 鋼捲內徑: >> 508, 鋼捲下限重: >> 1.5, 鋼捲上限重: >> 2, 壓花條件碼: >> -, 表面花紋: >> -, 綠色識別碼: >> -, 印刷輥號: >> -, 產品代碼: >> TPPAL, 皮膜碼: >> -, 單位別: >> M, 油品種類: >> Z, 塗油量: >> Z, 包裝代碼: >> D2 , 保護膜碼: >> -, 客戶試片取樣型式: >> -, 調質碼: >> -, 套筒碼: >> S , 規格: >> CALC-30, 製造標準: >> SYSCO, 表面處理劑種類: >> -, 表面處理劑塗佈量: >> -, 伸長率測試: >> N, 硬度測試碼: >> N, 抗拉強度測試: >> N, 降伏強度測試: >> N, 訂單正面顏色(五碼): >> FW428, 正面漆膜厚: >> 25, 正面漆塗漆型式幾塗幾烤: >> 2, 修邊碼: >> Y, 重量碼: >> AW, 鋼捲捲向: >> I, 鍍層碼: >> -, 20250227 08:29:21 (21003) 鋼捲上限重: 2 >> 2.5, |  | [訂單訊息通知] 2025/03/03 11:57:00 AM 訂單訊息通知 (秦大維 >> 通知 >> HanYu Chen) 訂單訊息 : 提醒！要提供鋁捲米數或單位重量，以利烤漆出口作業
PPGL | 2502EFD001/001 |  | 1. 製造標準為MS、ASTM或銷新加坡之訂單，若無技術指定優先用料，請優先使用國內料，勿使用ANFEN (OFP00406)-{.不符.} | 1. 製造標準為MS、ASTM或銷新加坡之訂單，若無技術指定優先用料，請優先使用國內料，勿使用ANFEN (OFP00406)-{.不符.} 2. 【提醒】！本單為直立式包裝，嚴禁鍍鋅或烤漆後以STAGGER捲取 (OFP00451)-{.不符.} 3. 此經銷商有簽訂1/2厚度公差保證(無厚度變異),請調整冷軋與鍍鋅厚度公差管制範圍. 保證 ASTM 厚度公差 (OFP00180)-{.不符.} | 訂單:2502EFD001/001 CPL <生產備註> 事項如下 . 除HGI/ HGL 訂單邊緣不噴油. 其餘皆側緣噴油 (RMK00285) | 訂單:2502EFD001/001 CR1 <生產備註> 事項如下 . 此經銷商保證平均厚度在1/2厚度公差內，厚度量測NG時，如單位長度符合範圍，請放行 (RMK00402) . 此客戶保證平均厚度在1/2厚度公差內，厚度量測NG時，如單位長度符合範圍，請放行 (RMK00409) | 訂單:2502EFD001/001 CR2 <生產備註> 事項如下 . 此經銷商保證平均厚度在1/2厚度公差內，厚度量測NG時，如單位長度符合範圍，請放行 (RMK00402) . 此客戶保證平均厚度在1/2厚度公差內，厚度量測NG時，如單位長度符合範圍，請放行 (RMK00409) | 訂單:2502EFD001/001 CG1 <生產備註> 事項如下 . 此經銷商保證平均厚度在1/2厚度公差內，厚度量測NG時，如單位長度符合範圍，請放行 (RMK00402) . 此客戶保證平均厚度在1/2厚度公差內，厚度量測NG時，如單位長度符合範圍，請放行 (RMK00409) . 鍍層 AZ150 (含) 以上 , 鋅花等級 C~E 目標D，避免鋅花晶界明顯後續造成烤漆點狀未塗漆。 (RMK00565) | 訂單:2502EFD001/001 CG2 <生產備註> 事項如下 . 此經銷商保證平均厚度在1/2厚度公差內，厚度量測NG時，如單位長度符合範圍，請放行 (RMK00402) . 此客戶保證平均厚度在1/2厚度公差內，厚度量測NG時，如單位長度符合範圍，請放行 (RMK00409) . 鍍層 AZ150 (含) 以上 , 鋅花等級 C~E 目標D，避免鋅花晶界明顯後續造成烤漆點狀未塗漆。 (RMK00565) | 訂單:2502EFD001/001 CC1 <生產備註> 事項如下 . 此經銷商保證平均厚度在1/2厚度公差內，厚度量測NG時，如單位長度符合範圍，請放行 (RMK00402) . 此客戶保證平均厚度在1/2厚度公差內，厚度量測NG時，如單位長度符合範圍，請放行 (RMK00409) . 【捲取】注意！本單為直立式包裝。禁用STAGGER捲取送包裝！送RCL重處理例外。 (RMK00512) | 訂單:2502EFD001/001 CC2 <生產備註> 事項如下 . 此經銷商保證平均厚度在1/2厚度公差內，厚度量測NG時，如單位長度符合範圍，請放行 (RMK00402) . 此客戶保證平均厚度在1/2厚度公差內，厚度量測NG時，如單位長度符合範圍，請放行 (RMK00409) . 【捲取】注意！本單為直立式包裝。禁用STAGGER捲取送包裝！送RCL重處理例外。 (RMK00512) | 訂單:2502EFD001/001 RCL <生產備註> 事項如下 . 【捲取】注意！本單為直立式包裝。禁用STAGGER捲取送包裝！送RCL重處理例外。 (RMK00512) | 訂單:2502EFD001/001 CCPK 無 <生產備註> 事項 | 訂單:2502EFD001/001 CGQC <品檢備註> 事項如下 . 鍍層 AZ150 (含) 以上 , 鋅花等級 C~E 目標D，避免鋅花晶界明顯後續造成烤漆點狀未塗漆。 (RMK00565) | 訂單:2502EFD001/001 CCQC <品檢備註> 事項如下 . 【捲取】注意！本單為直立式包裝。禁用STAGGER捲取送包裝！送RCL重處理例外。 (RMK00512) | 訂單:2502EFD001/001 TOL 無 <生產備註> 事項 |  | 訂單 2502EFD001/001 修改記錄如下: 20241217 13:12:58 (22021) 退火碼: >> H2, 用途碼: >> COA001, 背面標示: >> C108, 訂單背面顏色(五碼): >> BW73Y, 背面漆膜厚: >> 12.5, 背面漆塗漆型式幾塗幾烤: >> 2, 鉻酸鹽: >> Z, 訂單厚度: >> 0.47, 訂單重: >> 200, 重量容許率(下限): >> 10, 重量容許率(上限): >> 10, 訂單寬度: >> 1000, 鍍製方式: >> AC, 鋼捲內徑: >> 508, 鋼捲下限重: >> 3, 鋼捲上限重: >> 5, 壓花條件碼: >> -, 表面花紋: >> R, 綠色識別碼: >> -, 印刷輥號: >> -, 產品代碼: >> PPGL, 皮膜碼: >> -, 單位別: >> M, 油品種類: >> Z, 塗油量: >> Z, 包裝代碼: >> E0 , 保護膜碼: >> -, 客戶試片取樣型式: >> -, 調質碼: >> S, 套筒碼: >> N , 規格: >> A792MSSGR550, 製造標準: >> ASTM, 表面處理劑種類: >> Z, 表面處理劑塗佈量: >> Z, 伸長率測試: >> Y, 硬度測試碼: >> Y, 抗拉強度測試: >> Y, 降伏強度測試: >> Y, 訂單正面顏色(五碼): >> SL577, 正面漆膜厚: >> 25, 正面漆塗漆型式幾塗幾烤: >> 2, 修邊碼: >> Y, 重量碼: >> AW, 鋼捲捲向: >> O, 鍍層碼: >> AZM150, | F:保證1/2 ASTM 厚度公差
PPGL | 2502EFD001/002 |  | 1. 製造標準為MS、ASTM或銷新加坡之訂單，若無技術指定優先用料，請優先使用國內料，勿使用ANFEN (OFP00406)-{.不符.} | 1. 製造標準為MS、ASTM或銷新加坡之訂單，若無技術指定優先用料，請優先使用國內料，勿使用ANFEN (OFP00406)-{.不符.} 2. 【提醒】！本單為直立式包裝，嚴禁鍍鋅或烤漆後以STAGGER捲取 (OFP00451)-{.不符.} 3. 此經銷商有簽訂1/2厚度公差保證(無厚度變異),請調整冷軋與鍍鋅厚度公差管制範圍. 保證 ASTM 厚度公差 (OFP00180)-{.不符.} | 訂單:2502EFD001/002 CPL <生產備註> 事項如下 . 除HGI/ HGL 訂單邊緣不噴油. 其餘皆側緣噴油 (RMK00285) | 訂單:2502EFD001/002 CR1 <生產備註> 事項如下 . 完軋寬度超出管制值上限≦2mm時,冷軋繼續生產並填寫品質異常通報單給鍍鋅線,以便調整張力與板溫 (RMK00278) . 此經銷商保證平均厚度在1/2厚度公差內，厚度量測NG時，如單位長度符合範圍，請放行 (RMK00402) . 此客戶保證平均厚度在1/2厚度公差內，厚度量測NG時，如單位長度符合範圍，請放行 (RMK00409) | 訂單:2502EFD001/002 CR2 <生產備註> 事項如下 . 完軋寬度超出管制值上限≦2mm時,冷軋繼續生產並填寫品質異常通報單給鍍鋅線,以便調整張力與板溫 (RMK00278) . 此經銷商保證平均厚度在1/2厚度公差內，厚度量測NG時，如單位長度符合範圍，請放行 (RMK00402) . 此客戶保證平均厚度在1/2厚度公差內，厚度量測NG時，如單位長度符合範圍，請放行 (RMK00409) | 訂單:2502EFD001/002 CG1 <生產備註> 事項如下 . 此經銷商保證平均厚度在1/2厚度公差內，厚度量測NG時，如單位長度符合範圍，請放行 (RMK00402) . 此客戶保證平均厚度在1/2厚度公差內，厚度量測NG時，如單位長度符合範圍，請放行 (RMK00409) . 鍍層 AZ150 (含) 以上 , 鋅花等級 C~E 目標D，避免鋅花晶界明顯後續造成烤漆點狀未塗漆。 (RMK00565) | 訂單:2502EFD001/002 CG2 <生產備註> 事項如下 . 此經銷商保證平均厚度在1/2厚度公差內，厚度量測NG時，如單位長度符合範圍，請放行 (RMK00402) . 此客戶保證平均厚度在1/2厚度公差內，厚度量測NG時，如單位長度符合範圍，請放行 (RMK00409) . 鍍層 AZ150 (含) 以上 , 鋅花等級 C~E 目標D，避免鋅花晶界明顯後續造成烤漆點狀未塗漆。 (RMK00565) | 訂單:2502EFD001/002 CC1 <生產備註> 事項如下 . 此經銷商保證平均厚度在1/2厚度公差內，厚度量測NG時，如單位長度符合範圍，請放行 (RMK00402) . 此客戶保證平均厚度在1/2厚度公差內，厚度量測NG時，如單位長度符合範圍，請放行 (RMK00409) . 【捲取】注意！本單為直立式包裝。禁用STAGGER捲取送包裝！送RCL重處理例外。 (RMK00512) | 訂單:2502EFD001/002 CC2 <生產備註> 事項如下 . 此經銷商保證平均厚度在1/2厚度公差內，厚度量測NG時，如單位長度符合範圍，請放行 (RMK00402) . 此客戶保證平均厚度在1/2厚度公差內，厚度量測NG時，如單位長度符合範圍，請放行 (RMK00409) . 【捲取】注意！本單為直立式包裝。禁用STAGGER捲取送包裝！送RCL重處理例外。 (RMK00512) | 訂單:2502EFD001/002 RCL <生產備註> 事項如下 . 【捲取】注意！本單為直立式包裝。禁用STAGGER捲取送包裝！送RCL重處理例外。 (RMK00512) | 訂單:2502EFD001/002 CCPK 無 <生產備註> 事項 | 訂單:2502EFD001/002 CGQC <品檢備註> 事項如下 . 鍍層 AZ150 (含) 以上 , 鋅花等級 C~E 目標D，避免鋅花晶界明顯後續造成烤漆點狀未塗漆。 (RMK00565) | 訂單:2502EFD001/002 CCQC <品檢備註> 事項如下 . 【捲取】注意！本單為直立式包裝。禁用STAGGER捲取送包裝！送RCL重處理例外。 (RMK00512) | 訂單:2502EFD001/002 TOL 無 <生產備註> 事項 |  | 訂單 2502EFD001/002 修改記錄如下: 20241217 13:12:47 (22021) 退火碼: >> S1, 用途碼: >> COA001, 背面標示: >> C108, 訂單背面顏色(五碼): >> BW73Y, 背面漆膜厚: >> 12.5, 背面漆塗漆型式幾塗幾烤: >> 2, 鉻酸鹽: >> Z, 訂單厚度: >> 0.47, 訂單重: >> 40, 重量容許率(下限): >> 10, 重量容許率(上限): >> 10, 訂單寬度: >> 1000, 鍍製方式: >> AC, 鋼捲內徑: >> 508, 鋼捲下限重: >> 3, 鋼捲上限重: >> 5, 壓花條件碼: >> -, 表面花紋: >> R, GL鋅花要求下限: >> -, GL鋅花要求上限: >> -, 綠色識別碼: >> -, 印刷輥號: >> -, 產品代碼: >> PPGL, 皮膜碼: >> -, 單位別: >> M, 油品種類: >> Z, 塗油量: >> Z, 包裝代碼: >> E0 , 保護膜碼: >> -, 客戶試片取樣型式: >> -, 調質碼: >> S, 套筒碼: >> N , 規格: >> A792MSSGR340, 製造標準: >> ASTM, 表面處理劑種類: >> Z, 表面處理劑塗佈量: >> Z, 伸長率測試: >> Y, 硬度測試碼: >> Y, 抗拉強度測試: >> Y, 降伏強度測試: >> Y, 厚度變異: >> 0, 訂單正面顏色(五碼): >> SL577, 正面漆膜厚: >> 25, 正面漆塗漆型式幾塗幾烤: >> 2, 修邊碼: >> Y, 重量碼: >> AW, 鋼捲捲向: >> O, 鍍層碼: >> AZM150, | F:保證1/2 ASTM 厚度公差
PPGL | 2502EFD002/001 |  | 1. 製造標準為MS、ASTM或銷新加坡之訂單，若無技術指定優先用料，請優先使用國內料，勿使用ANFEN (OFP00406)-{.不符.} | 1. 製造標準為MS、ASTM或銷新加坡之訂單，若無技術指定優先用料，請優先使用國內料，勿使用ANFEN (OFP00406)-{.不符.} 2. 【提醒】！本單為直立式包裝，嚴禁鍍鋅或烤漆後以STAGGER捲取 (OFP00451)-{.不符.} 3. 此經銷商有簽訂1/2厚度公差保證(無厚度變異),請調整冷軋與鍍鋅厚度公差管制範圍. 保證 ASTM 厚度公差 (OFP00180)-{.不符.} | 訂單:2502EFD002/001 CPL <生產備註> 事項如下 . 除HGI/ HGL 訂單邊緣不噴油. 其餘皆側緣噴油 (RMK00285) | 訂單:2502EFD002/001 CR1 <生產備註> 事項如下 . 完軋寬度超出管制值上限≦2mm時,冷軋繼續生產並填寫品質異常通報單給鍍鋅線,以便調整張力與板溫 (RMK00278) . 此經銷商保證平均厚度在1/2厚度公差內，厚度量測NG時，如單位長度符合範圍，請放行 (RMK00402) . 此客戶保證平均厚度在1/2厚度公差內，厚度量測NG時，如單位長度符合範圍，請放行 (RMK00409) | 訂單:2502EFD002/001 CR2 <生產備註> 事項如下 . 完軋寬度超出管制值上限≦2mm時,冷軋繼續生產並填寫品質異常通報單給鍍鋅線,以便調整張力與板溫 (RMK00278) . 此經銷商保證平均厚度在1/2厚度公差內，厚度量測NG時，如單位長度符合範圍，請放行 (RMK00402) . 此客戶保證平均厚度在1/2厚度公差內，厚度量測NG時，如單位長度符合範圍，請放行 (RMK00409) | 訂單:2502EFD002/001 CG1 <生產備註> 事項如下 . 此經銷商保證平均厚度在1/2厚度公差內，厚度量測NG時，如單位長度符合範圍，請放行 (RMK00402) . 此客戶保證平均厚度在1/2厚度公差內，厚度量測NG時，如單位長度符合範圍，請放行 (RMK00409) . 鍍層 AZ150 (含) 以上 , 鋅花等級 C~E 目標D，避免鋅花晶界明顯後續造成烤漆點狀未塗漆。 (RMK00565) | 訂單:2502EFD002/001 CG2 <生產備註> 事項如下 . 此經銷商保證平均厚度在1/2厚度公差內，厚度量測NG時，如單位長度符合範圍，請放行 (RMK00402) . 此客戶保證平均厚度在1/2厚度公差內，厚度量測NG時，如單位長度符合範圍，請放行 (RMK00409) . 鍍層 AZ150 (含) 以上 , 鋅花等級 C~E 目標D，避免鋅花晶界明顯後續造成烤漆點狀未塗漆。 (RMK00565) | 訂單:2502EFD002/001 CC1 <生產備註> 事項如下 . 此經銷商保證平均厚度在1/2厚度公差內，厚度量測NG時，如單位長度符合範圍，請放行 (RMK00402) . 此客戶保證平均厚度在1/2厚度公差內，厚度量測NG時，如單位長度符合範圍，請放行 (RMK00409) . 【捲取】注意！本單為直立式包裝。禁用STAGGER捲取送包裝！送RCL重處理例外。 (RMK00512) | 訂單:2502EFD002/001 CC2 <生產備註> 事項如下 . 此經銷商保證平均厚度在1/2厚度公差內，厚度量測NG時，如單位長度符合範圍，請放行 (RMK00402) . 此客戶保證平均厚度在1/2厚度公差內，厚度量測NG時，如單位長度符合範圍，請放行 (RMK00409) . 【捲取】注意！本單為直立式包裝。禁用STAGGER捲取送包裝！送RCL重處理例外。 (RMK00512) | 訂單:2502EFD002/001 RCL <生產備註> 事項如下 . 【捲取】注意！本單為直立式包裝。禁用STAGGER捲取送包裝！送RCL重處理例外。 (RMK00512) | 訂單:2502EFD002/001 CCPK 無 <生產備註> 事項 | 訂單:2502EFD002/001 CGQC <品檢備註> 事項如下 . 鍍層 AZ150 (含) 以上 , 鋅花等級 C~E 目標D，避免鋅花晶界明顯後續造成烤漆點狀未塗漆。 (RMK00565) | 訂單:2502EFD002/001 CCQC <品檢備註> 事項如下 . 【捲取】注意！本單為直立式包裝。禁用STAGGER捲取送包裝！送RCL重處理例外。 (RMK00512) | 訂單:2502EFD002/001 TOL 無 <生產備註> 事項 |  | 訂單 2502EFD002/001 修改記錄如下: 20241217 13:37:43 (22021) 退火碼: >> S1, 用途碼: >> COA001, 背面標示: >> C108, 訂單背面顏色(五碼): >> BW736, 背面漆膜厚: >> NOM, 背面漆塗漆型式幾塗幾烤: >> 1, 鉻酸鹽: >> Z, 訂單厚度: >> 0.53, 訂單重: >> 220, 重量容許率(下限): >> 10, 重量容許率(上限): >> 10, 訂單寬度: >> 1000, 鍍製方式: >> AC, 鋼捲內徑: >> 508, 鋼捲下限重: >> 3, 鋼捲上限重: >> 5, 壓花條件碼: >> -, 表面花紋: >> R, 綠色識別碼: >> -, 印刷輥號: >> -, 產品代碼: >> PPGL, 皮膜碼: >> -, 單位別: >> M, 油品種類: >> Z, 塗油量: >> Z, 包裝代碼: >> E0 , 保護膜碼: >> -, 客戶試片取樣型式: >> -, 調質碼: >> S, 套筒碼: >> N , 規格: >> A792MSSGR340, 製造標準: >> ASTM, 表面處理劑種類: >> Z, 表面處理劑塗佈量: >> Z, 伸長率測試: >> N, 硬度測試碼: >> N, 抗拉強度測試: >> N, 降伏強度測試: >> N, 訂單正面顏色(五碼): >> SY346, 正面漆膜厚: >> 25, 正面漆塗漆型式幾塗幾烤: >> 2, 修邊碼: >> Y, 重量碼: >> AW, 鋼捲捲向: >> O, 鍍層碼: >> AZM150, | F:保證1/2 ASTM 厚度公差
PPGL | 2502EFD003/001 |  | 1. 製造標準為MS、ASTM或銷新加坡之訂單，若無技術指定優先用料，請優先使用國內料，勿使用ANFEN (OFP00406)-{.不符.} | 1. 製造標準為MS、ASTM或銷新加坡之訂單，若無技術指定優先用料，請優先使用國內料，勿使用ANFEN (OFP00406)-{.不符.} 2. 【提醒】！本單為直立式包裝，嚴禁鍍鋅或烤漆後以STAGGER捲取 (OFP00451)-{.不符.} 3. 此經銷商有簽訂1/2厚度公差保證(無厚度變異),請調整冷軋與鍍鋅厚度公差管制範圍. 保證 ASTM 厚度公差 (OFP00180)-{.不符.} | 訂單:2502EFD003/001 CPL <生產備註> 事項如下 . 除HGI/ HGL 訂單邊緣不噴油. 其餘皆側緣噴油 (RMK00285) | 訂單:2502EFD003/001 CR1 <生產備註> 事項如下 . 此經銷商保證平均厚度在1/2厚度公差內，厚度量測NG時，如單位長度符合範圍，請放行 (RMK00402) . 此客戶保證平均厚度在1/2厚度公差內，厚度量測NG時，如單位長度符合範圍，請放行 (RMK00409) | 訂單:2502EFD003/001 CR2 <生產備註> 事項如下 . 此經銷商保證平均厚度在1/2厚度公差內，厚度量測NG時，如單位長度符合範圍，請放行 (RMK00402) . 此客戶保證平均厚度在1/2厚度公差內，厚度量測NG時，如單位長度符合範圍，請放行 (RMK00409) | 訂單:2502EFD003/001 CG1 <生產備註> 事項如下 . 此經銷商保證平均厚度在1/2厚度公差內，厚度量測NG時，如單位長度符合範圍，請放行 (RMK00402) . 此客戶保證平均厚度在1/2厚度公差內，厚度量測NG時，如單位長度符合範圍，請放行 (RMK00409) . 鍍層 AZ150 (含) 以上 , 鋅花等級 C~E 目標D，避免鋅花晶界明顯後續造成烤漆點狀未塗漆。 (RMK00565) | 訂單:2502EFD003/001 CG2 <生產備註> 事項如下 . 此經銷商保證平均厚度在1/2厚度公差內，厚度量測NG時，如單位長度符合範圍，請放行 (RMK00402) . 此客戶保證平均厚度在1/2厚度公差內，厚度量測NG時，如單位長度符合範圍，請放行 (RMK00409) . 鍍層 AZ150 (含) 以上 , 鋅花等級 C~E 目標D，避免鋅花晶界明顯後續造成烤漆點狀未塗漆。 (RMK00565) | 訂單:2502EFD003/001 CC1 <生產備註> 事項如下 . 此經銷商保證平均厚度在1/2厚度公差內，厚度量測NG時，如單位長度符合範圍，請放行 (RMK00402) . 此客戶保證平均厚度在1/2厚度公差內，厚度量測NG時，如單位長度符合範圍，請放行 (RMK00409) . 【捲取】注意！本單為直立式包裝。禁用STAGGER捲取送包裝！送RCL重處理例外。 (RMK00512) | 訂單:2502EFD003/001 CC2 <生產備註> 事項如下 . 此經銷商保證平均厚度在1/2厚度公差內，厚度量測NG時，如單位長度符合範圍，請放行 (RMK00402) . 此客戶保證平均厚度在1/2厚度公差內，厚度量測NG時，如單位長度符合範圍，請放行 (RMK00409) . 【捲取】注意！本單為直立式包裝。禁用STAGGER捲取送包裝！送RCL重處理例外。 (RMK00512) | 訂單:2502EFD003/001 RCL <生產備註> 事項如下 . 【捲取】注意！本單為直立式包裝。禁用STAGGER捲取送包裝！送RCL重處理例外。 (RMK00512) | 訂單:2502EFD003/001 CCPK 無 <生產備註> 事項 | 訂單:2502EFD003/001 CGQC <品檢備註> 事項如下 . 鍍層 AZ150 (含) 以上 , 鋅花等級 C~E 目標D，避免鋅花晶界明顯後續造成烤漆點狀未塗漆。 (RMK00565) | 訂單:2502EFD003/001 CCQC <品檢備註> 事項如下 . 【捲取】注意！本單為直立式包裝。禁用STAGGER捲取送包裝！送RCL重處理例外。 (RMK00512) | 訂單:2502EFD003/001 TOL 無 <生產備註> 事項 |  | 訂單 2502EFD003/001 修改記錄如下: 20241217 11:51:32 (22021) 退火碼: >> H2, 用途碼: >> COA001, 背面標示: >> C108, 訂單背面顏色(五碼): >> BW736, 背面漆膜厚: >> NOM, 背面漆塗漆型式幾塗幾烤: >> 1, 鉻酸鹽: >> Z, 訂單厚度: >> 0.47, 訂單重: >> 20, 重量容許率(下限): >> 10, 重量容許率(上限): >> 10, 訂單寬度: >> 914, 鍍製方式: >> AC, 鋼捲內徑: >> 508, 鋼捲下限重: >> 3, 鋼捲上限重: >> 5, 壓花條件碼: >> -, 表面花紋: >> R, 綠色識別碼: >> -, 印刷輥號: >> -, 產品代碼: >> PPGL, 皮膜碼: >> -, 單位別: >> M, 油品種類: >> Z, 塗油量: >> Z, 包裝代碼: >> E0 , 保護膜碼: >> -, 客戶試片取樣型式: >> -, 調質碼: >> S, 套筒碼: >> N , 規格: >> A792MSSGR550, 製造標準: >> ASTM, 表面處理劑種類: >> Z, 表面處理劑塗佈量: >> Z, 伸長率測試: >> N, 硬度測試碼: >> N, 抗拉強度測試: >> N, 降伏強度測試: >> N, 訂單正面顏色(五碼): >> 2R830, 正面漆膜厚: >> 25, 正面漆塗漆型式幾塗幾烤: >> 2, 修邊碼: >> Y, 重量碼: >> AW, 鋼捲捲向: >> O, 鍍層碼: >> AZM150, | F:保證1/2 ASTM 厚度公差
PPGL | 2502EFD003/002 |  | 1. 製造標準為MS、ASTM或銷新加坡之訂單，若無技術指定優先用料，請優先使用國內料，勿使用ANFEN (OFP00406)-{.不符.} | 1. 製造標準為MS、ASTM或銷新加坡之訂單，若無技術指定優先用料，請優先使用國內料，勿使用ANFEN (OFP00406)-{.不符.} 2. 【提醒】！本單為直立式包裝，嚴禁鍍鋅或烤漆後以STAGGER捲取 (OFP00451)-{.不符.} 3. 此經銷商有簽訂1/2厚度公差保證(無厚度變異),請調整冷軋與鍍鋅厚度公差管制範圍. 保證 ASTM 厚度公差 (OFP00180)-{.不符.} | 訂單:2502EFD003/002 CPL <生產備註> 事項如下 . 除HGI/ HGL 訂單邊緣不噴油. 其餘皆側緣噴油 (RMK00285) | 訂單:2502EFD003/002 CR1 <生產備註> 事項如下 . 此經銷商保證平均厚度在1/2厚度公差內，厚度量測NG時，如單位長度符合範圍，請放行 (RMK00402) . 此客戶保證平均厚度在1/2厚度公差內，厚度量測NG時，如單位長度符合範圍，請放行 (RMK00409) | 訂單:2502EFD003/002 CR2 <生產備註> 事項如下 . 此經銷商保證平均厚度在1/2厚度公差內，厚度量測NG時，如單位長度符合範圍，請放行 (RMK00402) . 此客戶保證平均厚度在1/2厚度公差內，厚度量測NG時，如單位長度符合範圍，請放行 (RMK00409) | 訂單:2502EFD003/002 CG1 <生產備註> 事項如下 . 此經銷商保證平均厚度在1/2厚度公差內，厚度量測NG時，如單位長度符合範圍，請放行 (RMK00402) . 此客戶保證平均厚度在1/2厚度公差內，厚度量測NG時，如單位長度符合範圍，請放行 (RMK00409) . 鍍層 AZ150 (含) 以上 , 鋅花等級 C~E 目標D，避免鋅花晶界明顯後續造成烤漆點狀未塗漆。 (RMK00565) | 訂單:2502EFD003/002 CG2 <生產備註> 事項如下 . 此經銷商保證平均厚度在1/2厚度公差內，厚度量測NG時，如單位長度符合範圍，請放行 (RMK00402) . 此客戶保證平均厚度在1/2厚度公差內，厚度量測NG時，如單位長度符合範圍，請放行 (RMK00409) . 鍍層 AZ150 (含) 以上 , 鋅花等級 C~E 目標D，避免鋅花晶界明顯後續造成烤漆點狀未塗漆。 (RMK00565) | 訂單:2502EFD003/002 CC1 <生產備註> 事項如下 . 此經銷商保證平均厚度在1/2厚度公差內，厚度量測NG時，如單位長度符合範圍，請放行 (RMK00402) . 此客戶保證平均厚度在1/2厚度公差內，厚度量測NG時，如單位長度符合範圍，請放行 (RMK00409) . 【捲取】注意！本單為直立式包裝。禁用STAGGER捲取送包裝！送RCL重處理例外。 (RMK00512) | 訂單:2502EFD003/002 CC2 <生產備註> 事項如下 . 此經銷商保證平均厚度在1/2厚度公差內，厚度量測NG時，如單位長度符合範圍，請放行 (RMK00402) . 此客戶保證平均厚度在1/2厚度公差內，厚度量測NG時，如單位長度符合範圍，請放行 (RMK00409) . 【捲取】注意！本單為直立式包裝。禁用STAGGER捲取送包裝！送RCL重處理例外。 (RMK00512) | 訂單:2502EFD003/002 RCL <生產備註> 事項如下 . 【捲取】注意！本單為直立式包裝。禁用STAGGER捲取送包裝！送RCL重處理例外。 (RMK00512) | 訂單:2502EFD003/002 CCPK 無 <生產備註> 事項 | 訂單:2502EFD003/002 CGQC <品檢備註> 事項如下 . 鍍層 AZ150 (含) 以上 , 鋅花等級 C~E 目標D，避免鋅花晶界明顯後續造成烤漆點狀未塗漆。 (RMK00565) | 訂單:2502EFD003/002 CCQC <品檢備註> 事項如下 . 【捲取】注意！本單為直立式包裝。禁用STAGGER捲取送包裝！送RCL重處理例外。 (RMK00512) | 訂單:2502EFD003/002 TOL 無 <生產備註> 事項 |  | 訂單 2502EFD003/002 修改記錄如下: 20241217 11:51:52 (22021) 退火碼: >> H2, 用途碼: >> COA001, 背面標示: >> C108, 訂單背面顏色(五碼): >> BW736, 背面漆膜厚: >> NOM, 背面漆塗漆型式幾塗幾烤: >> 1, 鉻酸鹽: >> Z, 訂單厚度: >> 0.47, 訂單重: >> 20, 重量容許率(下限): >> 10, 重量容許率(上限): >> 10, 訂單寬度: >> 914, 鍍製方式: >> AC, 鋼捲內徑: >> 508, 鋼捲下限重: >> 3, 鋼捲上限重: >> 5, 壓花條件碼: >> -, 表面花紋: >> R, 綠色識別碼: >> -, 印刷輥號: >> -, 產品代碼: >> PPGL, 皮膜碼: >> -, 單位別: >> M, 油品種類: >> Z, 塗油量: >> Z, 包裝代碼: >> E0 , 保護膜碼: >> -, 客戶試片取樣型式: >> -, 調質碼: >> S, 套筒碼: >> N , 規格: >> A792MSSGR550, 製造標準: >> ASTM, 表面處理劑種類: >> Z, 表面處理劑塗佈量: >> Z, 伸長率測試: >> N, 硬度測試碼: >> N, 抗拉強度測試: >> N, 降伏強度測試: >> N, 訂單正面顏色(五碼): >> 6B640, 正面漆膜厚: >> 25, 正面漆塗漆型式幾塗幾烤: >> 2, 修邊碼: >> Y, 重量碼: >> AW, 鋼捲捲向: >> O, 鍍層碼: >> AZM150, | F:保證1/2 ASTM 厚度公差
PPGL | 2502EFD003/003 |  | 1. 製造標準為MS、ASTM或銷新加坡之訂單，若無技術指定優先用料，請優先使用國內料，勿使用ANFEN (OFP00406)-{.不符.} | 1. 製造標準為MS、ASTM或銷新加坡之訂單，若無技術指定優先用料，請優先使用國內料，勿使用ANFEN (OFP00406)-{.不符.} 2. 【提醒】！本單為直立式包裝，嚴禁鍍鋅或烤漆後以STAGGER捲取 (OFP00451)-{.不符.} 3. 此經銷商有簽訂1/2厚度公差保證(無厚度變異),請調整冷軋與鍍鋅厚度公差管制範圍. 保證 ASTM 厚度公差 (OFP00180)-{.不符.} | 訂單:2502EFD003/003 CPL <生產備註> 事項如下 . 除HGI/ HGL 訂單邊緣不噴油. 其餘皆側緣噴油 (RMK00285) | 訂單:2502EFD003/003 CR1 <生產備註> 事項如下 . 此經銷商保證平均厚度在1/2厚度公差內，厚度量測NG時，如單位長度符合範圍，請放行 (RMK00402) . 此客戶保證平均厚度在1/2厚度公差內，厚度量測NG時，如單位長度符合範圍，請放行 (RMK00409) | 訂單:2502EFD003/003 CR2 <生產備註> 事項如下 . 此經銷商保證平均厚度在1/2厚度公差內，厚度量測NG時，如單位長度符合範圍，請放行 (RMK00402) . 此客戶保證平均厚度在1/2厚度公差內，厚度量測NG時，如單位長度符合範圍，請放行 (RMK00409) | 訂單:2502EFD003/003 CG1 <生產備註> 事項如下 . 此經銷商保證平均厚度在1/2厚度公差內，厚度量測NG時，如單位長度符合範圍，請放行 (RMK00402) . 此客戶保證平均厚度在1/2厚度公差內，厚度量測NG時，如單位長度符合範圍，請放行 (RMK00409) . 鍍層 AZ150 (含) 以上 , 鋅花等級 C~E 目標D，避免鋅花晶界明顯後續造成烤漆點狀未塗漆。 (RMK00565) | 訂單:2502EFD003/003 CG2 <生產備註> 事項如下 . 此經銷商保證平均厚度在1/2厚度公差內，厚度量測NG時，如單位長度符合範圍，請放行 (RMK00402) . 此客戶保證平均厚度在1/2厚度公差內，厚度量測NG時，如單位長度符合範圍，請放行 (RMK00409) . 鍍層 AZ150 (含) 以上 , 鋅花等級 C~E 目標D，避免鋅花晶界明顯後續造成烤漆點狀未塗漆。 (RMK00565) | 訂單:2502EFD003/003 CC1 <生產備註> 事項如下 . 此經銷商保證平均厚度在1/2厚度公差內，厚度量測NG時，如單位長度符合範圍，請放行 (RMK00402) . 此客戶保證平均厚度在1/2厚度公差內，厚度量測NG時，如單位長度符合範圍，請放行 (RMK00409) . 【捲取】注意！本單為直立式包裝。禁用STAGGER捲取送包裝！送RCL重處理例外。 (RMK00512) | 訂單:2502EFD003/003 CC2 <生產備註> 事項如下 . 此經銷商保證平均厚度在1/2厚度公差內，厚度量測NG時，如單位長度符合範圍，請放行 (RMK00402) . 此客戶保證平均厚度在1/2厚度公差內，厚度量測NG時，如單位長度符合範圍，請放行 (RMK00409) . 【捲取】注意！本單為直立式包裝。禁用STAGGER捲取送包裝！送RCL重處理例外。 (RMK00512) | 訂單:2502EFD003/003 RCL <生產備註> 事項如下 . 【捲取】注意！本單為直立式包裝。禁用STAGGER捲取送包裝！送RCL重處理例外。 (RMK00512) | 訂單:2502EFD003/003 CCPK 無 <生產備註> 事項 | 訂單:2502EFD003/003 CGQC <品檢備註> 事項如下 . 鍍層 AZ150 (含) 以上 , 鋅花等級 C~E 目標D，避免鋅花晶界明顯後續造成烤漆點狀未塗漆。 (RMK00565) | 訂單:2502EFD003/003 CCQC <品檢備註> 事項如下 . 【捲取】注意！本單為直立式包裝。禁用STAGGER捲取送包裝！送RCL重處理例外。 (RMK00512) | 訂單:2502EFD003/003 TOL 無 <生產備註> 事項 |  | 訂單 2502EFD003/003 修改記錄如下: 20241217 11:52:16 (22021) 退火碼: >> H2, 用途碼: >> COA001, 背面標示: >> C108, 訂單背面顏色(五碼): >> BW736, 背面漆膜厚: >> NOM, 背面漆塗漆型式幾塗幾烤: >> 1, 鉻酸鹽: >> Z, 訂單厚度: >> 0.47, 訂單重: >> 20, 重量容許率(下限): >> 10, 重量容許率(上限): >> 10, 訂單寬度: >> 914, 鍍製方式: >> AC, 鋼捲內徑: >> 508, 鋼捲下限重: >> 3, 鋼捲上限重: >> 5, 壓花條件碼: >> -, 表面花紋: >> R, 綠色識別碼: >> -, 印刷輥號: >> -, 產品代碼: >> PPGL, 皮膜碼: >> -, 單位別: >> M, 油品種類: >> Z, 塗油量: >> Z, 包裝代碼: >> E0 , 保護膜碼: >> -, 客戶試片取樣型式: >> -, 調質碼: >> S, 套筒碼: >> N , 規格: >> A792MSSGR550, 製造標準: >> ASTM, 表面處理劑種類: >> Z, 表面處理劑塗佈量: >> Z, 伸長率測試: >> N, 硬度測試碼: >> N, 抗拉強度測試: >> N, 降伏強度測試: >> N, 訂單正面顏色(五碼): >> 5G740, 正面漆膜厚: >> 25, 正面漆塗漆型式幾塗幾烤: >> 2, 修邊碼: >> Y, 重量碼: >> AW, 鋼捲捲向: >> O, 鍍層碼: >> AZM150, | F:保證1/2 ASTM 厚度公差
PPGL | 2502EFD004/001 | 1. 容易發生鼓起訂單, 請詢問客戶是否可允許 STAGGER捲取 (OFP00606)-{.不符.} |  | 1. 【提醒】！本單為直立式包裝，嚴禁鍍鋅或烤漆後以STAGGER捲取 (OFP00451)-{.不符.} 2. 【提醒 審單人員】CR≧0.6 要於烤漆備註調降 PMT等相關。★KP抗塵PVDF不受此限 (OFP00509)-{.不符.} 3. 容易發生鼓起訂單, 請詢問客戶是否可允許 STAGGER捲取 (OFP00606)-{.不符.} 4. 此經銷商有簽訂1/2厚度公差保證(無厚度變異),請調整冷軋與鍍鋅厚度公差管制範圍. 保證 SYSCO 厚度公差 (OFP00180)-{.不符.} | 訂單:2502EFD004/001 CPL <生產備註> 事項如下 . 除HGI/ HGL 訂單邊緣不噴油. 其餘皆側緣噴油 (RMK00285) | 訂單:2502EFD004/001 CR1 <生產備註> 事項如下 . 完軋寬度超出管制值上限≦2mm時,冷軋繼續生產並填寫品質異常通報單給鍍鋅線,以便調整張力與板溫 (RMK00278) . 此經銷商保證平均厚度在1/2厚度公差內，厚度量測NG時，如單位長度符合範圍，請放行 (RMK00402) . 此客戶保證平均厚度在1/2厚度公差內，厚度量測NG時，如單位長度符合範圍，請放行 (RMK00409) | 訂單:2502EFD004/001 CR2 <生產備註> 事項如下 . 完軋寬度超出管制值上限≦2mm時,冷軋繼續生產並填寫品質異常通報單給鍍鋅線,以便調整張力與板溫 (RMK00278) . 此經銷商保證平均厚度在1/2厚度公差內，厚度量測NG時，如單位長度符合範圍，請放行 (RMK00402) . 此客戶保證平均厚度在1/2厚度公差內，厚度量測NG時，如單位長度符合範圍，請放行 (RMK00409) | 訂單:2502EFD004/001 CG1 <生產備註> 事項如下 . 此經銷商保證平均厚度在1/2厚度公差內，厚度量測NG時，如單位長度符合範圍，請放行 (RMK00402) . 此客戶保證平均厚度在1/2厚度公差內，厚度量測NG時，如單位長度符合範圍，請放行 (RMK00409) . 因成形性需求故鍍層量有上限管制，排程變換前後一顆分切請U3暫留，待產線確認鍍層量後再行處置。 (RMK00532) . 鍍層 AZ150 (含) 以上 , 鋅花等級 C~E 目標D，避免鋅花晶界明顯後續造成烤漆點狀未塗漆。 (RMK00565) | 訂單:2502EFD004/001 CG2 <生產備註> 事項如下 . 此經銷商保證平均厚度在1/2厚度公差內，厚度量測NG時，如單位長度符合範圍，請放行 (RMK00402) . 此客戶保證平均厚度在1/2厚度公差內，厚度量測NG時，如單位長度符合範圍，請放行 (RMK00409) . 【鍍層】於AZ200~AZ250 產品，單面鍍層管制上限150 g/m2 (RMK00532) . 因成形性需求故鍍層量有上限管制，排程變換前後一顆分切請U3暫留，待產線確認鍍層量後再行處置。 (RMK00532) . CG2:鍍層 AZ200 (含) 以上 , 鋅花等級 C~E 目標D，SKP R/F 目標270噸 (RMK00538) . CG2:SKP R/F 有異常狀況時最低可降至 230 噸 ,避免鋅花晶界明顯後續造成烤漆點狀未塗漆。 (RMK00538) . 鍍層 AZ150 (含) 以上 , 鋅花等級 C~E 目標D，避免鋅花晶界明顯後續造成烤漆點狀未塗漆。 (RMK00565) | 訂單:2502EFD004/001 CC1 <生產備註> 事項如下 . 【PMT】1.1.因為CR厚0.65 mm，TOP 標準PMT以233℃去計算 (RMK-E_CHIN) . 此經銷商保證平均厚度在1/2厚度公差內，厚度量測NG時，如單位長度符合範圍，請放行 (RMK00402) . 此客戶保證平均厚度在1/2厚度公差內，厚度量測NG時，如單位長度符合範圍，請放行 (RMK00409) . 【速限】2019/08/30 晨會決議 高鍍層（≧AZ200）生產限速≦50 mpm (RMK00508) . 【捲取】注意！本單為直立式包裝。禁用STAGGER捲取送包裝！送RCL重處理例外。 (RMK00512) . 【抽氣量】白色系在CC1生產時,FINISH抽氣量請設定250,如生產中發生色差b值異常升高,請股長再加大抽氣量因應 (RMK00560) . 【PMT】1.2.CC2計算完後面漆每個ZONE 爐溫各降8℃為最終爐溫 (RMK00568) . 【PMT】1.3.CC2因爐溫各降8℃為最終爐溫，請股長於TEST時 確實量測板溫 (RMK00568) . 【PMT】1.4.若發現PMT不足，請上調ZONE溫度並回饋工程師 (RMK00568) . 【PMT】1.5.品檢注意！因標準PMT有下修請注意MEK測試 (RMK00568) . 【PMT】1.6.厚板少生產，請領班量測板溫並記錄之 (RMK00568) | 訂單:2502EFD004/001 CC2 <生產備註> 事項如下 . 【PMT】1.1.因為CR厚0.65 mm，TOP 標準PMT以233℃去計算 (RMK-E_CHIN) . 此經銷商保證平均厚度在1/2厚度公差內，厚度量測NG時，如單位長度符合範圍，請放行 (RMK00402) . 此客戶保證平均厚度在1/2厚度公差內，厚度量測NG時，如單位長度符合範圍，請放行 (RMK00409) . 【速限】2019/08/30 晨會決議 高鍍層（≧AZ200）生產限速≦50 mpm (RMK00508) . 【捲取】注意！本單為直立式包裝。禁用STAGGER捲取送包裝！送RCL重處理例外。 (RMK00512) . 【抽氣量】白色系在CC1生產時,FINISH抽氣量請設定250,如生產中發生色差b值異常升高,請股長再加大抽氣量因應 (RMK00560) . 【PMT】1.2.CC2計算完後面漆每個ZONE 爐溫各降8℃為最終爐溫 (RMK00568) . 【PMT】1.3.CC2因爐溫各降8℃為最終爐溫，請股長於TEST時 確實量測板溫 (RMK00568) . 【PMT】1.4.若發現PMT不足，請上調ZONE溫度並回饋工程師 (RMK00568) . 【PMT】1.5.品檢注意！因標準PMT有下修請注意MEK測試 (RMK00568) . 【PMT】1.6.厚板少生產，請領班量測板溫並記錄之 (RMK00568) | 訂單:2502EFD004/001 RCL <生產備註> 事項如下 . 【捲取】注意！本單為直立式包裝。禁用STAGGER捲取送包裝！送RCL重處理例外。 (RMK00512) | 訂單:2502EFD004/001 CCPK 無 <生產備註> 事項 | 訂單:2502EFD004/001 CGQC <品檢備註> 事項如下 . 【鍍層】於AZ200~AZ250 產品，單面鍍層管制上限150 g/m2 (RMK00532) . CG2:鍍層 AZ200 (含) 以上 , 鋅花等級 C~E 目標D，SKP R/F 目標270噸 (RMK00538) . CG2:SKP R/F 有異常狀況時最低可降至 230 噸 ,避免鋅花晶界明顯後續造成烤漆點狀未塗漆。 (RMK00538) . 鍍層 AZ150 (含) 以上 , 鋅花等級 C~E 目標D，避免鋅花晶界明顯後續造成烤漆點狀未塗漆。 (RMK00565) | 訂單:2502EFD004/001 CCQC <品檢備註> 事項如下 . 【PMT】1.1.因為CR厚0.65 mm，TOP 標準PMT以233℃去計算 (RMK-E_CHIN) . 【速限】2019/08/30 晨會決議 高鍍層（≧AZ200）生產限速≦50 mpm (RMK00508) . 【捲取】注意！本單為直立式包裝。禁用STAGGER捲取送包裝！送RCL重處理例外。 (RMK00512) . 【PMT】1.2.CC2計算完後面漆每個ZONE 爐溫各降8℃為最終爐溫 (RMK00568) . 【PMT】1.3.CC2因爐溫各降8℃為最終爐溫，請股長於TEST時 確實量測板溫 (RMK00568) . 【PMT】1.4.若發現PMT不足，請上調ZONE溫度並回饋工程師 (RMK00568) . 【PMT】1.5.品檢注意！因標準PMT有下修請注意MEK測試 (RMK00568) . 【PMT】1.6.厚板少生產，請領班量測板溫並記錄之 (RMK00568) | 訂單:2502EFD004/001 TOL 無 <生產備註> 事項 | 【PMT】1.1.因為CR厚0.65 mm，TOP 標準PMT以233℃去計算^^/CC1/CC2/CCQC/^^ <<.E_CHIN 2024/12/19 10:30.>> | 訂單 2502EFD004/001 修改記錄如下: 20241219 08:10:32 (24021) 退火碼: >> S1, 用途碼: >> COA001, 背面標示: >> C071, 訂單背面顏色(五碼): >> BW73Y, 背面漆膜厚: >> 12.5, 背面漆塗漆型式幾塗幾烤: >> 2, 鉻酸鹽: >> Z, 訂單厚度: >> 0.7, 訂單重: >> 40, 重量容許率(下限): >> 10, 重量容許率(上限): >> 10, 訂單寬度: >> 1000, 鍍製方式: >> AC, 鋼捲內徑: >> 508, 鋼捲下限重: >> 3, 鋼捲上限重: >> 5, 壓花條件碼: >> -, 表面花紋: >> R, 綠色識別碼: >> -, 印刷輥號: >> -, 產品代碼: >> PPGL, 皮膜碼: >> -, 單位別: >> M, 油品種類: >> Z, 塗油量: >> Z, 包裝代碼: >> E0 , 保護膜碼: >> -, 客戶試片取樣型式: >> -, 調質碼: >> S, 套筒碼: >> N , 規格: >> CGL440-20, 製造標準: >> SYSCO, 表面處理劑種類: >> Z, 表面處理劑塗佈量: >> Z, 伸長率測試: >> N, 硬度測試碼: >> N, 抗拉強度測試: >> N, 降伏強度測試: >> N, 厚度變異: >> 0, 訂單正面顏色(五碼): >> SW116, 正面漆膜厚: >> 25, 正面漆塗漆型式幾塗幾烤: >> 2, 修邊碼: >> Y, 重量碼: >> AW, 鋼捲捲向: >> O, 鍍層碼: >> AZ200, | F:保證1/2 ASTM 厚度公差
PPGL | 2502EFD004/003 |  | 1. 製造標準為MS、ASTM或銷新加坡之訂單，若無技術指定優先用料，請優先使用國內料，勿使用ANFEN (OFP00406)-{.不符.} | 1. 製造標準為MS、ASTM或銷新加坡之訂單，若無技術指定優先用料，請優先使用國內料，勿使用ANFEN (OFP00406)-{.不符.} 2. 【提醒】！本單為直立式包裝，嚴禁鍍鋅或烤漆後以STAGGER捲取 (OFP00451)-{.不符.} 3. 此經銷商有簽訂1/2厚度公差保證(無厚度變異),請調整冷軋與鍍鋅厚度公差管制範圍. 保證 ASTM 厚度公差 (OFP00180)-{.不符.} | 訂單:2502EFD004/003 CPL <生產備註> 事項如下 . 除HGI/ HGL 訂單邊緣不噴油. 其餘皆側緣噴油 (RMK00285) | 訂單:2502EFD004/003 CR1 <生產備註> 事項如下 . 此經銷商保證平均厚度在1/2厚度公差內，厚度量測NG時，如單位長度符合範圍，請放行 (RMK00402) . 此客戶保證平均厚度在1/2厚度公差內，厚度量測NG時，如單位長度符合範圍，請放行 (RMK00409) | 訂單:2502EFD004/003 CR2 <生產備註> 事項如下 . 此經銷商保證平均厚度在1/2厚度公差內，厚度量測NG時，如單位長度符合範圍，請放行 (RMK00402) . 此客戶保證平均厚度在1/2厚度公差內，厚度量測NG時，如單位長度符合範圍，請放行 (RMK00409) | 訂單:2502EFD004/003 CG1 <生產備註> 事項如下 . 此經銷商保證平均厚度在1/2厚度公差內，厚度量測NG時，如單位長度符合範圍，請放行 (RMK00402) . 此客戶保證平均厚度在1/2厚度公差內，厚度量測NG時，如單位長度符合範圍，請放行 (RMK00409) . 鍍層 AZ150 (含) 以上 , 鋅花等級 C~E 目標D，避免鋅花晶界明顯後續造成烤漆點狀未塗漆。 (RMK00565) | 訂單:2502EFD004/003 CG2 <生產備註> 事項如下 . 此經銷商保證平均厚度在1/2厚度公差內，厚度量測NG時，如單位長度符合範圍，請放行 (RMK00402) . 此客戶保證平均厚度在1/2厚度公差內，厚度量測NG時，如單位長度符合範圍，請放行 (RMK00409) . 鍍層 AZ150 (含) 以上 , 鋅花等級 C~E 目標D，避免鋅花晶界明顯後續造成烤漆點狀未塗漆。 (RMK00565) | 訂單:2502EFD004/003 CC1 <生產備註> 事項如下 . 此經銷商保證平均厚度在1/2厚度公差內，厚度量測NG時，如單位長度符合範圍，請放行 (RMK00402) . 此客戶保證平均厚度在1/2厚度公差內，厚度量測NG時，如單位長度符合範圍，請放行 (RMK00409) . 【捲取】注意！本單為直立式包裝。禁用STAGGER捲取送包裝！送RCL重處理例外。 (RMK00512) . 【抽氣量】白色系在CC1生產時,FINISH抽氣量請設定250,如生產中發生色差b值異常升高,請股長再加大抽氣量因應 (RMK00560) | 訂單:2502EFD004/003 CC2 <生產備註> 事項如下 . 此經銷商保證平均厚度在1/2厚度公差內，厚度量測NG時，如單位長度符合範圍，請放行 (RMK00402) . 此客戶保證平均厚度在1/2厚度公差內，厚度量測NG時，如單位長度符合範圍，請放行 (RMK00409) . 【捲取】注意！本單為直立式包裝。禁用STAGGER捲取送包裝！送RCL重處理例外。 (RMK00512) . 【抽氣量】白色系在CC1生產時,FINISH抽氣量請設定250,如生產中發生色差b值異常升高,請股長再加大抽氣量因應 (RMK00560) | 訂單:2502EFD004/003 RCL <生產備註> 事項如下 . 【捲取】注意！本單為直立式包裝。禁用STAGGER捲取送包裝！送RCL重處理例外。 (RMK00512) | 訂單:2502EFD004/003 CCPK 無 <生產備註> 事項 | 訂單:2502EFD004/003 CGQC <品檢備註> 事項如下 . 鍍層 AZ150 (含) 以上 , 鋅花等級 C~E 目標D，避免鋅花晶界明顯後續造成烤漆點狀未塗漆。 (RMK00565) | 訂單:2502EFD004/003 CCQC <品檢備註> 事項如下 . 【捲取】注意！本單為直立式包裝。禁用STAGGER捲取送包裝！送RCL重處理例外。 (RMK00512) | 訂單:2502EFD004/003 TOL 無 <生產備註> 事項 |  | 訂單 2502EFD004/003 修改記錄如下: 20241217 13:04:22 (22021) 退火碼: >> H2, 用途碼: >> COA001, 背面標示: >> C108, 訂單背面顏色(五碼): >> BW736, 背面漆膜厚: >> NOM, 背面漆塗漆型式幾塗幾烤: >> 1, 鉻酸鹽: >> Z, 訂單厚度: >> 0.5, 訂單重: >> 60, 重量容許率(下限): >> 10, 重量容許率(上限): >> 10, 訂單寬度: >> 1000, 鍍製方式: >> AC, 鋼捲內徑: >> 508, 鋼捲下限重: >> 3, 鋼捲上限重: >> 5, 壓花條件碼: >> -, 表面花紋: >> R, 綠色識別碼: >> -, 印刷輥號: >> -, 產品代碼: >> PPGL, 皮膜碼: >> -, 單位別: >> M, 油品種類: >> Z, 塗油量: >> Z, 包裝代碼: >> E0 , 保護膜碼: >> -, 客戶試片取樣型式: >> -, 調質碼: >> S, 套筒碼: >> N , 規格: >> A792MSSGR550, 製造標準: >> ASTM, 表面處理劑種類: >> Z, 表面處理劑塗佈量: >> Z, 伸長率測試: >> N, 硬度測試碼: >> N, 抗拉強度測試: >> N, 降伏強度測試: >> N, 厚度變異: >> 0, 訂單正面顏色(五碼): >> SW116, 正面漆膜厚: >> 25, 正面漆塗漆型式幾塗幾烤: >> 2, 修邊碼: >> Y, 重量碼: >> AW, 鋼捲捲向: >> O, 鍍層碼: >> AZM150, | F:保證1/2 ASTM 厚度公差
PPGL | 2502EFD005/001 |  | 1. 製造標準為MS、ASTM或銷新加坡之訂單，若無技術指定優先用料，請優先使用國內料，勿使用ANFEN (OFP00406)-{.不符.} | 1. 製造標準為MS、ASTM或銷新加坡之訂單，若無技術指定優先用料，請優先使用國內料，勿使用ANFEN (OFP00406)-{.不符.} 2. 【提醒】！本單為直立式包裝，嚴禁鍍鋅或烤漆後以STAGGER捲取 (OFP00451)-{.不符.} 3. 此經銷商有簽訂1/2厚度公差保證(無厚度變異),請調整冷軋與鍍鋅厚度公差管制範圍. 保證 ASTM 厚度公差 (OFP00180)-{.不符.} | 訂單:2502EFD005/001 CPL <生產備註> 事項如下 . 除HGI/ HGL 訂單邊緣不噴油. 其餘皆側緣噴油 (RMK00285) | 訂單:2502EFD005/001 CR1 <生產備註> 事項如下 . 此經銷商保證平均厚度在1/2厚度公差內，厚度量測NG時，如單位長度符合範圍，請放行 (RMK00402) . 此客戶保證平均厚度在1/2厚度公差內，厚度量測NG時，如單位長度符合範圍，請放行 (RMK00409) | 訂單:2502EFD005/001 CR2 <生產備註> 事項如下 . 此經銷商保證平均厚度在1/2厚度公差內，厚度量測NG時，如單位長度符合範圍，請放行 (RMK00402) . 此客戶保證平均厚度在1/2厚度公差內，厚度量測NG時，如單位長度符合範圍，請放行 (RMK00409) | 訂單:2502EFD005/001 CG1 <生產備註> 事項如下 . 此經銷商保證平均厚度在1/2厚度公差內，厚度量測NG時，如單位長度符合範圍，請放行 (RMK00402) . 此客戶保證平均厚度在1/2厚度公差內，厚度量測NG時，如單位長度符合範圍，請放行 (RMK00409) . 鍍層 AZ150 (含) 以上 , 鋅花等級 C~E 目標D，避免鋅花晶界明顯後續造成烤漆點狀未塗漆。 (RMK00565) | 訂單:2502EFD005/001 CG2 <生產備註> 事項如下 . 此經銷商保證平均厚度在1/2厚度公差內，厚度量測NG時，如單位長度符合範圍，請放行 (RMK00402) . 此客戶保證平均厚度在1/2厚度公差內，厚度量測NG時，如單位長度符合範圍，請放行 (RMK00409) . 鍍層 AZ150 (含) 以上 , 鋅花等級 C~E 目標D，避免鋅花晶界明顯後續造成烤漆點狀未塗漆。 (RMK00565) | 訂單:2502EFD005/001 CC1 <生產備註> 事項如下 . 此經銷商保證平均厚度在1/2厚度公差內，厚度量測NG時，如單位長度符合範圍，請放行 (RMK00402) . 此客戶保證平均厚度在1/2厚度公差內，厚度量測NG時，如單位長度符合範圍，請放行 (RMK00409) . 【捲取】注意！本單為直立式包裝。禁用STAGGER捲取送包裝！送RCL重處理例外。 (RMK00512) | 訂單:2502EFD005/001 CC2 <生產備註> 事項如下 . 此經銷商保證平均厚度在1/2厚度公差內，厚度量測NG時，如單位長度符合範圍，請放行 (RMK00402) . 此客戶保證平均厚度在1/2厚度公差內，厚度量測NG時，如單位長度符合範圍，請放行 (RMK00409) . 【捲取】注意！本單為直立式包裝。禁用STAGGER捲取送包裝！送RCL重處理例外。 (RMK00512) | 訂單:2502EFD005/001 RCL <生產備註> 事項如下 . 【捲取】注意！本單為直立式包裝。禁用STAGGER捲取送包裝！送RCL重處理例外。 (RMK00512) | 訂單:2502EFD005/001 CCPK 無 <生產備註> 事項 | 訂單:2502EFD005/001 CGQC <品檢備註> 事項如下 . 鍍層 AZ150 (含) 以上 , 鋅花等級 C~E 目標D，避免鋅花晶界明顯後續造成烤漆點狀未塗漆。 (RMK00565) | 訂單:2502EFD005/001 CCQC <品檢備註> 事項如下 . 【捲取】注意！本單為直立式包裝。禁用STAGGER捲取送包裝！送RCL重處理例外。 (RMK00512) | 訂單:2502EFD005/001 TOL 無 <生產備註> 事項 |  | 訂單 2502EFD005/001 修改記錄如下: 20241217 13:50:27 (22021) 退火碼: >> H2, 用途碼: >> COA001, 背面標示: >> C108, 訂單背面顏色(五碼): >> BW73Y, 背面漆膜厚: >> 12.5, 背面漆塗漆型式幾塗幾烤: >> 2, 鉻酸鹽: >> Z, 訂單厚度: >> 0.47, 訂單重: >> 60, 重量容許率(下限): >> 10, 重量容許率(上限): >> 10, 訂單寬度: >> 1000, 鍍製方式: >> AC, 鋼捲內徑: >> 508, 鋼捲下限重: >> 3, 鋼捲上限重: >> 5, 壓花條件碼: >> -, 表面花紋: >> R, 綠色識別碼: >> -, 印刷輥號: >> -, 產品代碼: >> PPGL, 皮膜碼: >> -, 單位別: >> M, 油品種類: >> Z, 塗油量: >> Z, 包裝代碼: >> E0 , 保護膜碼: >> -, 客戶試片取樣型式: >> -, 調質碼: >> S, 套筒碼: >> N , 規格: >> A792MSSGR550, 製造標準: >> ASTM, 表面處理劑種類: >> Z, 表面處理劑塗佈量: >> Z, 伸長率測試: >> Y, 硬度測試碼: >> Y, 抗拉強度測試: >> Y, 降伏強度測試: >> Y, 訂單正面顏色(五碼): >> SR449, 正面漆膜厚: >> 25, 正面漆塗漆型式幾塗幾烤: >> 2, 修邊碼: >> Y, 重量碼: >> AW, 鋼捲捲向: >> O, 鍍層碼: >> AZM150, | F:保證1/2 ASTM 厚度公差
PPGL | 2502EFD005/002 |  | 1. 製造標準為MS、ASTM或銷新加坡之訂單，若無技術指定優先用料，請優先使用國內料，勿使用ANFEN (OFP00406)-{.不符.} | 1. 製造標準為MS、ASTM或銷新加坡之訂單，若無技術指定優先用料，請優先使用國內料，勿使用ANFEN (OFP00406)-{.不符.} 2. 【提醒】！本單為直立式包裝，嚴禁鍍鋅或烤漆後以STAGGER捲取 (OFP00451)-{.不符.} 3. 此經銷商有簽訂1/2厚度公差保證(無厚度變異),請調整冷軋與鍍鋅厚度公差管制範圍. 保證 ASTM 厚度公差 (OFP00180)-{.不符.} | 訂單:2502EFD005/002 CPL <生產備註> 事項如下 . 除HGI/ HGL 訂單邊緣不噴油. 其餘皆側緣噴油 (RMK00285) | 訂單:2502EFD005/002 CR1 <生產備註> 事項如下 . 此經銷商保證平均厚度在1/2厚度公差內，厚度量測NG時，如單位長度符合範圍，請放行 (RMK00402) . 此客戶保證平均厚度在1/2厚度公差內，厚度量測NG時，如單位長度符合範圍，請放行 (RMK00409) | 訂單:2502EFD005/002 CR2 <生產備註> 事項如下 . 此經銷商保證平均厚度在1/2厚度公差內，厚度量測NG時，如單位長度符合範圍，請放行 (RMK00402) . 此客戶保證平均厚度在1/2厚度公差內，厚度量測NG時，如單位長度符合範圍，請放行 (RMK00409) | 訂單:2502EFD005/002 CG1 <生產備註> 事項如下 . 此經銷商保證平均厚度在1/2厚度公差內，厚度量測NG時，如單位長度符合範圍，請放行 (RMK00402) . 此客戶保證平均厚度在1/2厚度公差內，厚度量測NG時，如單位長度符合範圍，請放行 (RMK00409) . 鍍層 AZ150 (含) 以上 , 鋅花等級 C~E 目標D，避免鋅花晶界明顯後續造成烤漆點狀未塗漆。 (RMK00565) | 訂單:2502EFD005/002 CG2 <生產備註> 事項如下 . 此經銷商保證平均厚度在1/2厚度公差內，厚度量測NG時，如單位長度符合範圍，請放行 (RMK00402) . 此客戶保證平均厚度在1/2厚度公差內，厚度量測NG時，如單位長度符合範圍，請放行 (RMK00409) . 鍍層 AZ150 (含) 以上 , 鋅花等級 C~E 目標D，避免鋅花晶界明顯後續造成烤漆點狀未塗漆。 (RMK00565) | 訂單:2502EFD005/002 CC1 <生產備註> 事項如下 . 此經銷商保證平均厚度在1/2厚度公差內，厚度量測NG時，如單位長度符合範圍，請放行 (RMK00402) . 此客戶保證平均厚度在1/2厚度公差內，厚度量測NG時，如單位長度符合範圍，請放行 (RMK00409) . 【捲取】注意！本單為直立式包裝。禁用STAGGER捲取送包裝！送RCL重處理例外。 (RMK00512) | 訂單:2502EFD005/002 CC2 <生產備註> 事項如下 . 此經銷商保證平均厚度在1/2厚度公差內，厚度量測NG時，如單位長度符合範圍，請放行 (RMK00402) . 此客戶保證平均厚度在1/2厚度公差內，厚度量測NG時，如單位長度符合範圍，請放行 (RMK00409) . 【捲取】注意！本單為直立式包裝。禁用STAGGER捲取送包裝！送RCL重處理例外。 (RMK00512) | 訂單:2502EFD005/002 RCL <生產備註> 事項如下 . 【捲取】注意！本單為直立式包裝。禁用STAGGER捲取送包裝！送RCL重處理例外。 (RMK00512) | 訂單:2502EFD005/002 CCPK 無 <生產備註> 事項 | 訂單:2502EFD005/002 CGQC <品檢備註> 事項如下 . 鍍層 AZ150 (含) 以上 , 鋅花等級 C~E 目標D，避免鋅花晶界明顯後續造成烤漆點狀未塗漆。 (RMK00565) | 訂單:2502EFD005/002 CCQC <品檢備註> 事項如下 . 【捲取】注意！本單為直立式包裝。禁用STAGGER捲取送包裝！送RCL重處理例外。 (RMK00512) | 訂單:2502EFD005/002 TOL 無 <生產備註> 事項 |  | 訂單 2502EFD005/002 修改記錄如下: 20241217 13:51:11 (22021) 退火碼: >> H2, 用途碼: >> COA001, 背面標示: >> C108, 訂單背面顏色(五碼): >> BW73Y, 背面漆膜厚: >> 12.5, 背面漆塗漆型式幾塗幾烤: >> 2, 鉻酸鹽: >> Z, 訂單厚度: >> 0.47, 訂單重: >> 100, 重量容許率(下限): >> 10, 重量容許率(上限): >> 10, 訂單寬度: >> 1000, 鍍製方式: >> AC, 鋼捲內徑: >> 508, 鋼捲下限重: >> 3, 鋼捲上限重: >> 5, 壓花條件碼: >> -, 表面花紋: >> R, 綠色識別碼: >> -, 印刷輥號: >> -, 產品代碼: >> PPGL, 皮膜碼: >> -, 單位別: >> M, 油品種類: >> Z, 塗油量: >> Z, 包裝代碼: >> E0 , 保護膜碼: >> -, 客戶試片取樣型式: >> -, 調質碼: >> S, 套筒碼: >> N , 規格: >> A792MSSGR550, 製造標準: >> ASTM, 表面處理劑種類: >> Z, 表面處理劑塗佈量: >> Z, 伸長率測試: >> Y, 硬度測試碼: >> Y, 抗拉強度測試: >> Y, 降伏強度測試: >> Y, 訂單正面顏色(五碼): >> SL577, 正面漆膜厚: >> 25, 正面漆塗漆型式幾塗幾烤: >> 2, 修邊碼: >> Y, 重量碼: >> AW, 鋼捲捲向: >> O, 鍍層碼: >> AZM150, | F:保證1/2 ASTM 厚度公差
PPGL | 2502EFD005/003 |  | 1. 製造標準為MS、ASTM或銷新加坡之訂單，若無技術指定優先用料，請優先使用國內料，勿使用ANFEN (OFP00406)-{.不符.} | 1. 製造標準為MS、ASTM或銷新加坡之訂單，若無技術指定優先用料，請優先使用國內料，勿使用ANFEN (OFP00406)-{.不符.} 2. 【提醒】！本單為直立式包裝，嚴禁鍍鋅或烤漆後以STAGGER捲取 (OFP00451)-{.不符.} 3. 此經銷商有簽訂1/2厚度公差保證(無厚度變異),請調整冷軋與鍍鋅厚度公差管制範圍. 保證 ASTM 厚度公差 (OFP00180)-{.不符.} | 訂單:2502EFD005/003 CPL <生產備註> 事項如下 . 除HGI/ HGL 訂單邊緣不噴油. 其餘皆側緣噴油 (RMK00285) | 訂單:2502EFD005/003 CR1 <生產備註> 事項如下 . 此經銷商保證平均厚度在1/2厚度公差內，厚度量測NG時，如單位長度符合範圍，請放行 (RMK00402) . 此客戶保證平均厚度在1/2厚度公差內，厚度量測NG時，如單位長度符合範圍，請放行 (RMK00409) | 訂單:2502EFD005/003 CR2 <生產備註> 事項如下 . 此經銷商保證平均厚度在1/2厚度公差內，厚度量測NG時，如單位長度符合範圍，請放行 (RMK00402) . 此客戶保證平均厚度在1/2厚度公差內，厚度量測NG時，如單位長度符合範圍，請放行 (RMK00409) | 訂單:2502EFD005/003 CG1 <生產備註> 事項如下 . 此經銷商保證平均厚度在1/2厚度公差內，厚度量測NG時，如單位長度符合範圍，請放行 (RMK00402) . 此客戶保證平均厚度在1/2厚度公差內，厚度量測NG時，如單位長度符合範圍，請放行 (RMK00409) . 鍍層 AZ150 (含) 以上 , 鋅花等級 C~E 目標D，避免鋅花晶界明顯後續造成烤漆點狀未塗漆。 (RMK00565) | 訂單:2502EFD005/003 CG2 <生產備註> 事項如下 . 此經銷商保證平均厚度在1/2厚度公差內，厚度量測NG時，如單位長度符合範圍，請放行 (RMK00402) . 此客戶保證平均厚度在1/2厚度公差內，厚度量測NG時，如單位長度符合範圍，請放行 (RMK00409) . 鍍層 AZ150 (含) 以上 , 鋅花等級 C~E 目標D，避免鋅花晶界明顯後續造成烤漆點狀未塗漆。 (RMK00565) | 訂單:2502EFD005/003 CC1 <生產備註> 事項如下 . 此經銷商保證平均厚度在1/2厚度公差內，厚度量測NG時，如單位長度符合範圍，請放行 (RMK00402) . 此客戶保證平均厚度在1/2厚度公差內，厚度量測NG時，如單位長度符合範圍，請放行 (RMK00409) . 【捲取】注意！本單為直立式包裝。禁用STAGGER捲取送包裝！送RCL重處理例外。 (RMK00512) | 訂單:2502EFD005/003 CC2 <生產備註> 事項如下 . 此經銷商保證平均厚度在1/2厚度公差內，厚度量測NG時，如單位長度符合範圍，請放行 (RMK00402) . 此客戶保證平均厚度在1/2厚度公差內，厚度量測NG時，如單位長度符合範圍，請放行 (RMK00409) . 【捲取】注意！本單為直立式包裝。禁用STAGGER捲取送包裝！送RCL重處理例外。 (RMK00512) | 訂單:2502EFD005/003 RCL <生產備註> 事項如下 . 【捲取】注意！本單為直立式包裝。禁用STAGGER捲取送包裝！送RCL重處理例外。 (RMK00512) | 訂單:2502EFD005/003 CCPK 無 <生產備註> 事項 | 訂單:2502EFD005/003 CGQC <品檢備註> 事項如下 . 鍍層 AZ150 (含) 以上 , 鋅花等級 C~E 目標D，避免鋅花晶界明顯後續造成烤漆點狀未塗漆。 (RMK00565) | 訂單:2502EFD005/003 CCQC <品檢備註> 事項如下 . 【捲取】注意！本單為直立式包裝。禁用STAGGER捲取送包裝！送RCL重處理例外。 (RMK00512) | 訂單:2502EFD005/003 TOL 無 <生產備註> 事項 |  | 訂單 2502EFD005/003 修改記錄如下: 20241217 13:51:23 (22021) 退火碼: >> H2, 用途碼: >> COA001, 背面標示: >> C108, 訂單背面顏色(五碼): >> BW73Y, 背面漆膜厚: >> 12.5, 背面漆塗漆型式幾塗幾烤: >> 2, 鉻酸鹽: >> Z, 訂單厚度: >> 0.47, 訂單重: >> 60, 重量容許率(下限): >> 10, 重量容許率(上限): >> 10, 訂單寬度: >> 1000, 鍍製方式: >> AC, 鋼捲內徑: >> 508, 鋼捲下限重: >> 3, 鋼捲上限重: >> 5, 壓花條件碼: >> -, 表面花紋: >> R, 綠色識別碼: >> -, 印刷輥號: >> -, 產品代碼: >> PPGL, 皮膜碼: >> -, 單位別: >> M, 油品種類: >> Z, 塗油量: >> Z, 包裝代碼: >> E0 , 保護膜碼: >> -, 客戶試片取樣型式: >> -, 調質碼: >> S, 套筒碼: >> N , 規格: >> A792MSSGR550, 製造標準: >> ASTM, 表面處理劑種類: >> Z, 表面處理劑塗佈量: >> Z, 伸長率測試: >> Y, 硬度測試碼: >> Y, 抗拉強度測試: >> Y, 降伏強度測試: >> Y, 訂單正面顏色(五碼): >> SL877, 正面漆膜厚: >> 25, 正面漆塗漆型式幾塗幾烤: >> 2, 修邊碼: >> Y, 重量碼: >> AW, 鋼捲捲向: >> O, 鍍層碼: >> AZM150, | F:保證1/2 ASTM 厚度公差
PPGL | 2502EFD005/004 |  | 1. 製造標準為MS、ASTM或銷新加坡之訂單，若無技術指定優先用料，請優先使用國內料，勿使用ANFEN (OFP00406)-{.不符.} | 1. 製造標準為MS、ASTM或銷新加坡之訂單，若無技術指定優先用料，請優先使用國內料，勿使用ANFEN (OFP00406)-{.不符.} 2. 【提醒】！本單為直立式包裝，嚴禁鍍鋅或烤漆後以STAGGER捲取 (OFP00451)-{.不符.} 3. 此經銷商有簽訂1/2厚度公差保證(無厚度變異),請調整冷軋與鍍鋅厚度公差管制範圍. 保證 ASTM 厚度公差 (OFP00180)-{.不符.} | 訂單:2502EFD005/004 CPL <生產備註> 事項如下 . 除HGI/ HGL 訂單邊緣不噴油. 其餘皆側緣噴油 (RMK00285) | 訂單:2502EFD005/004 CR1 <生產備註> 事項如下 . 完軋寬度超出管制值上限≦2mm時,冷軋繼續生產並填寫品質異常通報單給鍍鋅線,以便調整張力與板溫 (RMK00278) . 此經銷商保證平均厚度在1/2厚度公差內，厚度量測NG時，如單位長度符合範圍，請放行 (RMK00402) . 此客戶保證平均厚度在1/2厚度公差內，厚度量測NG時，如單位長度符合範圍，請放行 (RMK00409) | 訂單:2502EFD005/004 CR2 <生產備註> 事項如下 . 完軋寬度超出管制值上限≦2mm時,冷軋繼續生產並填寫品質異常通報單給鍍鋅線,以便調整張力與板溫 (RMK00278) . 此經銷商保證平均厚度在1/2厚度公差內，厚度量測NG時，如單位長度符合範圍，請放行 (RMK00402) . 此客戶保證平均厚度在1/2厚度公差內，厚度量測NG時，如單位長度符合範圍，請放行 (RMK00409) | 訂單:2502EFD005/004 CG1 <生產備註> 事項如下 . 此經銷商保證平均厚度在1/2厚度公差內，厚度量測NG時，如單位長度符合範圍，請放行 (RMK00402) . 此客戶保證平均厚度在1/2厚度公差內，厚度量測NG時，如單位長度符合範圍，請放行 (RMK00409) . 鍍層 AZ150 (含) 以上 , 鋅花等級 C~E 目標D，避免鋅花晶界明顯後續造成烤漆點狀未塗漆。 (RMK00565) | 訂單:2502EFD005/004 CG2 <生產備註> 事項如下 . 此經銷商保證平均厚度在1/2厚度公差內，厚度量測NG時，如單位長度符合範圍，請放行 (RMK00402) . 此客戶保證平均厚度在1/2厚度公差內，厚度量測NG時，如單位長度符合範圍，請放行 (RMK00409) . 鍍層 AZ150 (含) 以上 , 鋅花等級 C~E 目標D，避免鋅花晶界明顯後續造成烤漆點狀未塗漆。 (RMK00565) | 訂單:2502EFD005/004 CC1 <生產備註> 事項如下 . 此經銷商保證平均厚度在1/2厚度公差內，厚度量測NG時，如單位長度符合範圍，請放行 (RMK00402) . 此客戶保證平均厚度在1/2厚度公差內，厚度量測NG時，如單位長度符合範圍，請放行 (RMK00409) . 【捲取】注意！本單為直立式包裝。禁用STAGGER捲取送包裝！送RCL重處理例外。 (RMK00512) | 訂單:2502EFD005/004 CC2 <生產備註> 事項如下 . 此經銷商保證平均厚度在1/2厚度公差內，厚度量測NG時，如單位長度符合範圍，請放行 (RMK00402) . 此客戶保證平均厚度在1/2厚度公差內，厚度量測NG時，如單位長度符合範圍，請放行 (RMK00409) . 【捲取】注意！本單為直立式包裝。禁用STAGGER捲取送包裝！送RCL重處理例外。 (RMK00512) | 訂單:2502EFD005/004 RCL <生產備註> 事項如下 . 【捲取】注意！本單為直立式包裝。禁用STAGGER捲取送包裝！送RCL重處理例外。 (RMK00512) | 訂單:2502EFD005/004 CCPK 無 <生產備註> 事項 | 訂單:2502EFD005/004 CGQC <品檢備註> 事項如下 . 鍍層 AZ150 (含) 以上 , 鋅花等級 C~E 目標D，避免鋅花晶界明顯後續造成烤漆點狀未塗漆。 (RMK00565) | 訂單:2502EFD005/004 CCQC <品檢備註> 事項如下 . 【捲取】注意！本單為直立式包裝。禁用STAGGER捲取送包裝！送RCL重處理例外。 (RMK00512) | 訂單:2502EFD005/004 TOL 無 <生產備註> 事項 |  | 訂單 2502EFD005/004 修改記錄如下: 20241217 13:51:41 (22021) 退火碼: >> S1, 用途碼: >> COA001, 背面標示: >> C108, 訂單背面顏色(五碼): >> BW73Y, 背面漆膜厚: >> 12.5, 背面漆塗漆型式幾塗幾烤: >> 2, 鉻酸鹽: >> Z, 訂單厚度: >> 0.47, 訂單重: >> 40, 重量容許率(下限): >> 10, 重量容許率(上限): >> 10, 訂單寬度: >> 1000, 鍍製方式: >> AC, 鋼捲內徑: >> 508, 鋼捲下限重: >> 3, 鋼捲上限重: >> 5, 壓花條件碼: >> -, 表面花紋: >> R, GL鋅花要求下限: >> -, GL鋅花要求上限: >> -, 綠色識別碼: >> -, 印刷輥號: >> -, 產品代碼: >> PPGL, 皮膜碼: >> -, 單位別: >> M, 油品種類: >> Z, 塗油量: >> Z, 包裝代碼: >> E0 , 保護膜碼: >> -, 客戶試片取樣型式: >> -, 調質碼: >> S, 套筒碼: >> N , 規格: >> A792MSSGR340, 製造標準: >> ASTM, 表面處理劑種類: >> Z, 表面處理劑塗佈量: >> Z, 伸長率測試: >> Y, 硬度測試碼: >> Y, 抗拉強度測試: >> Y, 降伏強度測試: >> Y, 厚度變異: >> 0, 訂單正面顏色(五碼): >> SR449, 正面漆膜厚: >> 25, 正面漆塗漆型式幾塗幾烤: >> 2, 修邊碼: >> Y, 重量碼: >> AW, 鋼捲捲向: >> O, 鍍層碼: >> AZM150, | F:保證1/2 ASTM 厚度公差
PPGL | 2502EFD006/001 |  | 1. 製造標準為MS、ASTM或銷新加坡之訂單，若無技術指定優先用料，請優先使用國內料，勿使用ANFEN (OFP00406)-{.不符.} | 1. 製造標準為MS、ASTM或銷新加坡之訂單，若無技術指定優先用料，請優先使用國內料，勿使用ANFEN (OFP00406)-{.不符.} 2. 【提醒】！本單為直立式包裝，嚴禁鍍鋅或烤漆後以STAGGER捲取 (OFP00451)-{.不符.} 3. 用途別對應選配碼不符 (用途碼:COA001, 選配碼:- 不符)(OFP00030)-{.不符.} 4. 此經銷商有簽訂1/2厚度公差保證(無厚度變異),請調整冷軋與鍍鋅厚度公差管制範圍. 保證 ASTM 厚度公差 (OFP00180)-{.不符.} | 訂單:2502EFD006/001 CPL <生產備註> 事項如下 . 除HGI/ HGL 訂單邊緣不噴油. 其餘皆側緣噴油 (RMK00285) | 訂單:2502EFD006/001 CR1 <生產備註> 事項如下 . 此經銷商保證平均厚度在1/2厚度公差內，厚度量測NG時，如單位長度符合範圍，請放行 (RMK00402) . 此客戶保證平均厚度在1/2厚度公差內，厚度量測NG時，如單位長度符合範圍，請放行 (RMK00409) | 訂單:2502EFD006/001 CR2 <生產備註> 事項如下 . 此經銷商保證平均厚度在1/2厚度公差內，厚度量測NG時，如單位長度符合範圍，請放行 (RMK00402) . 此客戶保證平均厚度在1/2厚度公差內，厚度量測NG時，如單位長度符合範圍，請放行 (RMK00409) | 訂單:2502EFD006/001 CG1 <生產備註> 事項如下 . 同一般烤漆戶外壁板管制。 (RMK-E_CHIN) . 此經銷商保證平均厚度在1/2厚度公差內，厚度量測NG時，如單位長度符合範圍，請放行 (RMK00402) . 此客戶保證平均厚度在1/2厚度公差內，厚度量測NG時，如單位長度符合範圍，請放行 (RMK00409) . 鍍層 AZ150 (含) 以上 , 鋅花等級 C~E 目標D，避免鋅花晶界明顯後續造成烤漆點狀未塗漆。 (RMK00565) | 訂單:2502EFD006/001 CG2 <生產備註> 事項如下 . 同一般烤漆戶外壁板管制。 (RMK-E_CHIN) . 此經銷商保證平均厚度在1/2厚度公差內，厚度量測NG時，如單位長度符合範圍，請放行 (RMK00402) . 此客戶保證平均厚度在1/2厚度公差內，厚度量測NG時，如單位長度符合範圍，請放行 (RMK00409) . 鍍層 AZ150 (含) 以上 , 鋅花等級 C~E 目標D，避免鋅花晶界明顯後續造成烤漆點狀未塗漆。 (RMK00565) | 訂單:2502EFD006/001 CC1 <生產備註> 事項如下 . 12. 請貼“禁止疊放”標籤。 (RMK-E_CHIN) . 11. 成品產出之後需放在枕木上並儘快包裝避免變形，未包裝前禁止疊放。 (RMK-E_CHIN) . 10. 出口品檢項目依R&D放行標準之"網紋烤漆鋼板"、板形管制依COA001屋頂用途。 (RMK-E_CHIN) . 9. 品檢若有鋼捲送RCL處理時，請務必通知RCL出口收捲張力設定最大、出口鋼捲需打1條縱向鋼帶(避免外圈鬆脫)。 (RMK-E_CHIN) . 8. 為防止鋼捲收捲後變形，出口收捲單位張力設定：≧4.9kg/mm2、Taper Ratio: 0%，鋼捲限重＜3.5噸，出口鋼捲需打1條縱鋼帶(避免外圈鬆脫)。 (RMK-E_CHIN) . 7.2.總塗佈量(7μm+25μm: 465mg/dm2)≧95%可放行，請參閱R&D發行之“網紋漆(各色)膜厚與塗佈量管制基準表v2.1版” (RMK-E_CHIN) . 7.1. 目標管制正面漆塗佈量(25μm)330mg/dm2: 100 - 110% (RMK-E_CHIN) . 6. 塗佈量以色差計32μ(7+25μm)為基準，排程MASS為塗料請購用不用理會。 (RMK-E_CHIN) . 5. 面漆塗佈量高低會影響網紋開花大小，生產時需比對批差異板紋路不要差異太大。 (RMK-E_CHIN) . 4. 面漆風速設定：24、24、28、28，板溫設定232±10℃ (目標232-241℃)。 (RMK-E_CHIN) . 3.2.溶劑稀釋率不可超過10%(會影響紋路開花)，面漆若有油點缺陷需外添加流平劑P 0.1-0.2% (R&D當天提供) (RMK-E_CHIN) . 3.1.面漆測試前30分鐘再進行攪拌與調黏，Thinner 使用No.2B，黏度先以70-75"做測試 (RMK-E_CHIN) . 2. 面漆使用鐵網過濾，塗料勿攪拌過快。 (RMK-E_CHIN) . 1. 線速度設定50mpm。 (RMK-E_CHIN) . 2015年發生過訴賠。請出口使用鋼套桶前請檢查焊接處，以免捲取後產生折痕 (RMK00381) . 此經銷商保證平均厚度在1/2厚度公差內，厚度量測NG時，如單位長度符合範圍，請放行 (RMK00402) . 此客戶保證平均厚度在1/2厚度公差內，厚度量測NG時，如單位長度符合範圍，請放行 (RMK00409) . 【捲取】注意！本單為直立式包裝。禁用STAGGER捲取送包裝！送RCL重處理例外。 (RMK00512) | 訂單:2502EFD006/001 CC2 <生產備註> 事項如下 . 12. 請貼“禁止疊放”標籤。 (RMK-E_CHIN) . 11. 成品產出之後需放在枕木上並儘快包裝避免變形，未包裝前禁止疊放。 (RMK-E_CHIN) . 10. 出口品檢項目依R&D放行標準之"網紋烤漆鋼板"、板形管制依COA001屋頂用途。 (RMK-E_CHIN) . 9. 品檢若有鋼捲送RCL處理時，請務必通知RCL出口收捲張力設定最大、出口鋼捲需打1條縱向鋼帶(避免外圈鬆脫)。 (RMK-E_CHIN) . 8. 為防止鋼捲收捲後變形，出口收捲單位張力設定：≧4.9kg/mm2、Taper Ratio: 0%，鋼捲限重＜3.5噸，出口鋼捲需打1條縱鋼帶(避免外圈鬆脫)。 (RMK-E_CHIN) . 7.2.總塗佈量(7μm+25μm: 465mg/dm2)≧95%可放行，請參閱R&D發行之“網紋漆(各色)膜厚與塗佈量管制基準表v2.1版” (RMK-E_CHIN) . 7.1. 目標管制正面漆塗佈量(25μm)330mg/dm2: 100 - 110% (RMK-E_CHIN) . 6. 塗佈量以色差計32μ(7+25μm)為基準，排程MASS為塗料請購用不用理會。 (RMK-E_CHIN) . 5. 面漆塗佈量高低會影響網紋開花大小，生產時需比對批差異板紋路不要差異太大。 (RMK-E_CHIN) . 4. 面漆風速設定：24、24、28、28，板溫設定232±10℃ (目標232-241℃)。 (RMK-E_CHIN) . 3.2.溶劑稀釋率不可超過10%(會影響紋路開花)，面漆若有油點缺陷需外添加流平劑P 0.1-0.2% (R&D當天提供) (RMK-E_CHIN) . 3.1.面漆測試前30分鐘再進行攪拌與調黏，Thinner 使用No.2B，黏度先以70-75"做測試 (RMK-E_CHIN) . 2. 面漆使用鐵網過濾，塗料勿攪拌過快。 (RMK-E_CHIN) . 1. 線速度設定50mpm。 (RMK-E_CHIN) . 2015年發生過訴賠。請出口使用鋼套桶前請檢查焊接處，以免捲取後產生折痕 (RMK00381) . 此經銷商保證平均厚度在1/2厚度公差內，厚度量測NG時，如單位長度符合範圍，請放行 (RMK00402) . 此客戶保證平均厚度在1/2厚度公差內，厚度量測NG時，如單位長度符合範圍，請放行 (RMK00409) . 【捲取】注意！本單為直立式包裝。禁用STAGGER捲取送包裝！送RCL重處理例外。 (RMK00512) | 訂單:2502EFD006/001 RCL <生產備註> 事項如下 . 【捲取】注意！本單為直立式包裝。禁用STAGGER捲取送包裝！送RCL重處理例外。 (RMK00512) | 訂單:2502EFD006/001 CCPK 無 <生產備註> 事項 | 訂單:2502EFD006/001 CGQC <品檢備註> 事項如下 . 同一般烤漆戶外壁板管制。 (RMK-E_CHIN) . 鍍層 AZ150 (含) 以上 , 鋅花等級 C~E 目標D，避免鋅花晶界明顯後續造成烤漆點狀未塗漆。 (RMK00565) | 訂單:2502EFD006/001 CCQC <品檢備註> 事項如下 . 12. 請貼“禁止疊放”標籤。 (RMK-E_CHIN) . 11. 成品產出之後需放在枕木上並儘快包裝避免變形，未包裝前禁止疊放。 (RMK-E_CHIN) . 10. 出口品檢項目依R&D放行標準之"網紋烤漆鋼板"、板形管制依COA001屋頂用途。 (RMK-E_CHIN) . 9. 品檢若有鋼捲送RCL處理時，請務必通知RCL出口收捲張力設定最大、出口鋼捲需打1條縱向鋼帶(避免外圈鬆脫)。 (RMK-E_CHIN) . 8. 為防止鋼捲收捲後變形，出口收捲單位張力設定：≧4.9kg/mm2、Taper Ratio: 0%，鋼捲限重＜3.5噸，出口鋼捲需打1條縱鋼帶(避免外圈鬆脫)。 (RMK-E_CHIN) . 7.2.總塗佈量(7μm+25μm: 465mg/dm2)≧95%可放行，請參閱R&D發行之“網紋漆(各色)膜厚與塗佈量管制基準表v2.1版” (RMK-E_CHIN) . 7.1. 目標管制正面漆塗佈量(25μm)330mg/dm2: 100 - 110% (RMK-E_CHIN) . 6. 塗佈量以色差計32μ(7+25μm)為基準，排程MASS為塗料請購用不用理會。 (RMK-E_CHIN) . 5. 面漆塗佈量高低會影響網紋開花大小，生產時需比對批差異板紋路不要差異太大。 (RMK-E_CHIN) . 4. 面漆風速設定：24、24、28、28，板溫設定232±10℃ (目標232-241℃)。 (RMK-E_CHIN) . 3.2.溶劑稀釋率不可超過10%(會影響紋路開花)，面漆若有油點缺陷需外添加流平劑P 0.1-0.2% (R&D當天提供) (RMK-E_CHIN) . 3.1.面漆測試前30分鐘再進行攪拌與調黏，Thinner 使用No.2B，黏度先以70-75"做測試 (RMK-E_CHIN) . 2. 面漆使用鐵網過濾，塗料勿攪拌過快。 (RMK-E_CHIN) . 1. 線速度設定50mpm。 (RMK-E_CHIN) . 【捲取】注意！本單為直立式包裝。禁用STAGGER捲取送包裝！送RCL重處理例外。 (RMK00512) | 訂單:2502EFD006/001 TOL 無 <生產備註> 事項 | 同一般烤漆戶外壁板管制。^^/CG1/CG2/CGQC/ <<.E_CHIN 2025/01/02 11:55.>> 1. 線速度設定50mpm。^^/CC1/CC2/CCQC/ <<.E_CHIN 2025/01/02 11:55.>> 2. 面漆使用鐵網過濾，塗料勿攪拌過快。^^/CC1/CC2/CCQC/ <<.E_CHIN 2025/01/02 11:55.>> 3.1.面漆測試前30分鐘再進行攪拌與調黏，Thinner 使用No.2B，黏度先以70-75"做測試^^/CC1/CC2/CCQC/ <<.E_CHIN 2025/01/02 11:59.>> 3.2.溶劑稀釋率不可超過10%(會影響紋路開花)，面漆若有油點缺陷需外添加流平劑P 0.1-0.2% (R&D當天提供)^^/CC1/CC2/CCQC/ <<.E_CHIN 2025/01/02 11:59.>> 4. 面漆風速設定：24、24、28、28，板溫設定232±10℃ (目標232-241℃)。^^/CC1/CC2/CCQC/ <<.E_CHIN 2025/01/02 12:00.>> 5. 面漆塗佈量高低會影響網紋開花大小，生產時需比對批差異板紋路不要差異太大。^^/CC1/CC2/CCQC/ <<.E_CHIN 2025/01/02 13:02.>> 6. 塗佈量以色差計32μ(7+25μm)為基準，排程MASS為塗料請購用不用理會。^^/CC1/CC2/CCQC/ <<.E_CHIN 2025/01/02 13:03.>> 7.1. 目標管制正面漆塗佈量(25μm)330mg/dm2: 100 - 110%^^/CC1/CC2/CCQC/ <<.E_CHIN 2025/01/02 13:06.>> 7.2.總塗佈量(7μm+25μm: 465mg/dm2)≧95%可放行，請參閱R&D發行之“網紋漆(各色)膜厚與塗佈量管制基準表v2.1版”^^/CC1/CC2/CCQC/ <<.E_CHIN 2025/01/02 13:07.>> 8. 為防止鋼捲收捲後變形，出口收捲單位張力設定：≧4.9kg/mm2、Taper Ratio: 0%，鋼捲限重＜3.5噸，出口鋼捲需打1條縱鋼帶(避免外圈鬆脫)。^^/CC1/CC2/CCQC/ <<.E_CHIN 2025/01/02 13:07.>> 9. 品檢若有鋼捲送RCL處理時，請務必通知RCL出口收捲張力設定最大、出口鋼捲需打1條縱向鋼帶(避免外圈鬆脫)。^^/CC1/CC2/CCQC/ <<.E_CHIN 2025/01/02 13:07.>> 10. 出口品檢項目依R&D放行標準之"網紋烤漆鋼板"、板形管制依COA001屋頂用途。^^/CC1/CC2/CCQC/ <<.E_CHIN 2025/01/02 13:20.>> 11. 成品產出之後需放在枕木上並儘快包裝避免變形，未包裝前禁止疊放。^^/CC1/CC2/CCQC/ <<.E_CHIN 2025/01/02 13:20.>> 12. 請貼“禁止疊放”標籤。^^/CC1/CC2/CCQC/MKT/ <<.E_CHIN 2025/01/02 13:22.>> | 訂單 2502EFD006/001 修改記錄如下: 20241218 10:55:44 (22021) 退火碼: >> H2, 用途碼: >> COA001, 背面標示: >> C134, 訂單背面顏色(五碼): >> BW73Y, 背面漆膜厚: >> 12.5, 背面漆塗漆型式幾塗幾烤: >> 2, 鉻酸鹽: >> Z, 訂單厚度: >> 0.5, 訂單重: >> 20, 重量容許率(下限): >> 10, 重量容許率(上限): >> 10, 訂單寬度: >> 914, 鍍製方式: >> AC, 鋼捲內徑: >> 508, 鋼捲下限重: >> 3, 鋼捲上限重: >> 5, 壓花條件碼: >> -, 表面花紋: >> R, 綠色識別碼: >> -, 印刷輥號: >> -, 產品代碼: >> PPGL, 皮膜碼: >> -, 單位別: >> M, 油品種類: >> Z, 塗油量: >> Z, 包裝代碼: >> E0 , 保護膜碼: >> -, 客戶試片取樣型式: >> -, 調質碼: >> S, 套筒碼: >> S , 規格: >> A792MSSGR550, 製造標準: >> ASTM, 表面處理劑種類: >> Z, 表面處理劑塗佈量: >> Z, 伸長率測試: >> Y, 硬度測試碼: >> Y, 抗拉強度測試: >> Y, 降伏強度測試: >> Y, 厚度變異: >> 0, 訂單正面顏色(五碼): >> RYS86, 正面漆膜厚: >> 30, 正面漆塗漆型式幾塗幾烤: >> 2, 修邊碼: >> Y, 重量碼: >> AW, 鋼捲捲向: >> O, 鍍層碼: >> AZM150, 20241231 12:03:20 (22021) 鋼捲下限重: 3 >> 2.5, 鋼捲上限重: 5 >> 4, | F:保證1/2 ASTM 厚度公差 | [訂單訊息通知] 2024/12/24 下午 02:50:51 *** (秦大維 >> 通知 >> DongZe Wu) 訊息 : 因網紋漆為特殊表面鋼捲限重請修改為2～3 噸，以防塌陷變形
PPGL | 2502EFD007/001 |  | 1. 製造標準為MS、ASTM或銷新加坡之訂單，若無技術指定優先用料，請優先使用國內料，勿使用ANFEN (OFP00406)-{.不符.} | 1. 訂單若有厚度變異，冷軋厚度公差比照烤漆計算公式 , 但最小為 1/2 公差做設定 (OFP00254)-{.不符.} 2. "偏薄要求訂單" 鍍後厚度減 鍍後厚度下限需大於 0.02 MM,以免發生厚度不足狀況 (OFP00369)-{.不符.} 3. 製造標準為MS、ASTM或銷新加坡之訂單，若無技術指定優先用料，請優先使用國內料，勿使用ANFEN (OFP00406)-{.不符.} | 訂單:2502EFD007/001 CPL <生產備註> 事項如下 . 除HGI/ HGL 訂單邊緣不噴油. 其餘皆側緣噴油 (RMK00285) | 訂單:2502EFD007/001 CR1 <生產備註> 事項如下 . 完軋寬度超出管制值上限≦2mm時,冷軋繼續生產並填寫品質異常通報單給鍍鋅線,以便調整張力與板溫 (RMK00278) | 訂單:2502EFD007/001 CR2 <生產備註> 事項如下 . 完軋寬度超出管制值上限≦2mm時,冷軋繼續生產並填寫品質異常通報單給鍍鋅線,以便調整張力與板溫 (RMK00278) | 訂單:2502EFD007/001 CG1 無 <生產備註> 事項 | 訂單:2502EFD007/001 CG2 無 <生產備註> 事項 | 訂單:2502EFD007/001 CC1 <生產備註> 事項如下 . 【水痕】因YCP 近似深黑色水痕可能嚴重，因此指定CC1生產注意W/Q 使用純水與水量控制 (RMK-E_CHIN) . 因千里達烤漆產品曾經耐候性不佳被客訴，所以生產時請務必確認PMT (RMK00404) . 【水痕】因YCP 近似深黑色水痕可能嚴重，因此指定CC1生產注意W/Q 使用純水與水量控制 (RMK00596) | 訂單:2502EFD007/001 CC2 <生產備註> 事項如下 . 【水痕】因YCP 近似深黑色水痕可能嚴重，因此指定CC1生產注意W/Q 使用純水與水量控制 (RMK-E_CHIN) . 因千里達烤漆產品曾經耐候性不佳被客訴，所以生產時請務必確認PMT (RMK00404) . 【水痕】因YCP 近似深黑色水痕可能嚴重，因此指定CC1生產注意W/Q 使用純水與水量控制 (RMK00596) | 訂單:2502EFD007/001 RCL 無 <生產備註> 事項 | 訂單:2502EFD007/001 CCPK 無 <生產備註> 事項 | 訂單:2502EFD007/001 CGQC 無 <品檢備註> 事項 | 訂單:2502EFD007/001 CCQC <品檢備註> 事項如下 . 【水痕】因YCP 近似深黑色水痕可能嚴重，因此指定CC1生產注意W/Q 使用純水與水量控制 (RMK-E_CHIN) | 訂單:2502EFD007/001 TOL 無 <生產備註> 事項 | 【水痕】因YCP 近似深黑色水痕可能嚴重，因此指定CC1生產注意W/Q 使用純水與水量控制^^/CC1/CC2/CCQC/^^ <<.E_CHIN 2024/12/18 13:28.>> | 訂單 2502EFD007/001 修改記錄如下: 20241217 13:18:07 (22021) 退火碼: >> S1, 用途碼: >> COA001, 背面標示: >> C160, 訂單背面顏色(五碼): >> BW736, 背面漆膜厚: >> NOM, 背面漆塗漆型式幾塗幾烤: >> 1, 鉻酸鹽: >> Z, 訂單厚度: >> 0.5, 訂單重: >> 40, 重量容許率(下限): >> 10, 重量容許率(上限): >> 10, 訂單寬度: >> 1220, 鍍製方式: >> BC, 鋼捲內徑: >> 508, 鋼捲下限重: >> 3, 鋼捲上限重: >> 5, 壓花條件碼: >> -, 表面花紋: >> R, 綠色識別碼: >> -, 印刷輥號: >> -, 產品代碼: >> PPGL, 皮膜碼: >> -, 單位別: >> M, 油品種類: >> Z, 塗油量: >> Z, 包裝代碼: >> P7 , 保護膜碼: >> -, 客戶試片取樣型式: >> -, 調質碼: >> S, 套筒碼: >> N , 規格: >> A792MSSGR275, 製造標準: >> ASTM, 表面處理劑種類: >> Z, 表面處理劑塗佈量: >> Z, 伸長率測試: >> N, 硬度測試碼: >> N, 抗拉強度測試: >> N, 降伏強度測試: >> N, 厚度變異: >> -3, 訂單正面顏色(五碼): >> SY906, 正面漆膜厚: >> 25, 正面漆塗漆型式幾塗幾烤: >> 2, 修邊碼: >> Y, 重量碼: >> AW, 鋼捲捲向: >> O, 鍍層碼: >> AZM150, | H:厚度偏薄
PPGL | 2502EFD007/002 |  | 1. 製造標準為MS、ASTM或銷新加坡之訂單，若無技術指定優先用料，請優先使用國內料，勿使用ANFEN (OFP00406)-{.不符.} | 1. 訂單若有厚度變異，冷軋厚度公差比照烤漆計算公式 , 但最小為 1/2 公差做設定 (OFP00254)-{.不符.} 2. "偏薄要求訂單" 鍍後厚度減 鍍後厚度下限需大於 0.02 MM,以免發生厚度不足狀況 (OFP00369)-{.不符.} 3. 製造標準為MS、ASTM或銷新加坡之訂單，若無技術指定優先用料，請優先使用國內料，勿使用ANFEN (OFP00406)-{.不符.} | 訂單:2502EFD007/002 CPL <生產備註> 事項如下 . 除HGI/ HGL 訂單邊緣不噴油. 其餘皆側緣噴油 (RMK00285) | 訂單:2502EFD007/002 CR1 <生產備註> 事項如下 . 完軋寬度超出管制值上限≦2mm時,冷軋繼續生產並填寫品質異常通報單給鍍鋅線,以便調整張力與板溫 (RMK00278) | 訂單:2502EFD007/002 CR2 <生產備註> 事項如下 . 完軋寬度超出管制值上限≦2mm時,冷軋繼續生產並填寫品質異常通報單給鍍鋅線,以便調整張力與板溫 (RMK00278) | 訂單:2502EFD007/002 CG1 無 <生產備註> 事項 | 訂單:2502EFD007/002 CG2 無 <生產備註> 事項 | 訂單:2502EFD007/002 CC1 <生產備註> 事項如下 . 【水痕】因YCP 近似深黑色水痕可能嚴重，因此指定CC1生產注意W/Q 使用純水與水量控制 (RMK-E_CHIN) . 因千里達烤漆產品曾經耐候性不佳被客訴，所以生產時請務必確認PMT (RMK00404) | 訂單:2502EFD007/002 CC2 <生產備註> 事項如下 . 【水痕】因YCP 近似深黑色水痕可能嚴重，因此指定CC1生產注意W/Q 使用純水與水量控制 (RMK-E_CHIN) . 因千里達烤漆產品曾經耐候性不佳被客訴，所以生產時請務必確認PMT (RMK00404) | 訂單:2502EFD007/002 RCL 無 <生產備註> 事項 | 訂單:2502EFD007/002 CCPK 無 <生產備註> 事項 | 訂單:2502EFD007/002 CGQC 無 <品檢備註> 事項 | 訂單:2502EFD007/002 CCQC <品檢備註> 事項如下 . 【水痕】因YCP 近似深黑色水痕可能嚴重，因此指定CC1生產注意W/Q 使用純水與水量控制 (RMK-E_CHIN) | 訂單:2502EFD007/002 TOL 無 <生產備註> 事項 | 【水痕】因YCP 近似深黑色水痕可能嚴重，因此指定CC1生產注意W/Q 使用純水與水量控制^^/CC1/CC2/CCQC/^^ <<.E_CHIN 2024/12/18 11:57.>> | 訂單 2502EFD007/002 修改記錄如下: 20241217 13:18:38 (22021) 退火碼: >> S1, 用途碼: >> COA001, 背面標示: >> C160, 訂單背面顏色(五碼): >> BW736, 背面漆膜厚: >> NOM, 背面漆塗漆型式幾塗幾烤: >> 1, 鉻酸鹽: >> Z, 訂單厚度: >> 0.5, 訂單重: >> 40, 重量容許率(下限): >> 10, 重量容許率(上限): >> 10, 訂單寬度: >> 1220, 鍍製方式: >> BC, 鋼捲內徑: >> 508, 鋼捲下限重: >> 3, 鋼捲上限重: >> 5, 壓花條件碼: >> -, 表面花紋: >> R, 綠色識別碼: >> -, 印刷輥號: >> -, 產品代碼: >> PPGL, 皮膜碼: >> -, 單位別: >> M, 油品種類: >> Z, 塗油量: >> Z, 包裝代碼: >> P7 , 保護膜碼: >> -, 客戶試片取樣型式: >> -, 調質碼: >> S, 套筒碼: >> N , 規格: >> A792MSSGR275, 製造標準: >> ASTM, 表面處理劑種類: >> Z, 表面處理劑塗佈量: >> Z, 伸長率測試: >> N, 硬度測試碼: >> N, 抗拉強度測試: >> N, 降伏強度測試: >> N, 厚度變異: >> -3, 訂單正面顏色(五碼): >> SY866, 正面漆膜厚: >> 25, 正面漆塗漆型式幾塗幾烤: >> 2, 修邊碼: >> Y, 重量碼: >> AW, 鋼捲捲向: >> O, 鍍層碼: >> AZM150, | H:厚度偏薄
PPGL | 2502EFE003/001 | 1. ASTM 鍍製方式為MIN 與"最終產品保證1/2 ASTM 厚度公差"不能共存 (OFP00216)-{.不符.} | 1. 製造標準為MS、ASTM或銷新加坡之訂單，若無技術指定優先用料，請優先使用國內料，勿使用ANFEN (OFP00406)-{.不符.} 2. ★提醒！MIN訂單先不要配安丰料★ (OFP00664)-{.不符.} | 1. ASTM 鍍製方式為MIN 與"最終產品保證1/2 ASTM 厚度公差"不能共存 (OFP00216)-{.不符.} 2. 鍍製方式為 MIN 或 TMI 時, 冷軋厚度公差 請改為 " 1/2 厚度公差" (OFP00265)-{.不符.} 3. 製造標準為MS、ASTM或銷新加坡之訂單，若無技術指定優先用料，請優先使用國內料，勿使用ANFEN (OFP00406)-{.不符.} 4. ★提醒！MIN訂單先不要配安丰料★ (OFP00664)-{.不符.} 5. ※超耐候一系列用途要確認是否有英制公差需求，有英制公差需求時選配碼用ON027※ (OFP00680)-{.不符.} | 訂單:2502EFE003/001 CPL <生產備註> 事項如下 . 除HGI/ HGL 訂單邊緣不噴油. 其餘皆側緣噴油 (RMK00285) | 訂單:2502EFE003/001 CR1 <生產備註> 事項如下 . 【板形】 FLATNESS 板形≦12 I-UNIT（≦0.7％） (RMK-E_CHIN) | 訂單:2502EFE003/001 CR2 <生產備註> 事項如下 . 【板形】 FLATNESS 板形≦12 I-UNIT（≦0.7％） (RMK-E_CHIN) | 訂單:2502EFE003/001 CG1 <生產備註> 事項如下 . 【板形】 FLATNESS 板形≦12 I-UNIT（≦0.7％） (RMK-E_CHIN) . 鍍鋅表面不可有鋅痕、壓痕、凹陷、及刮傷 、應變痕等。 (RMK00054) . 鍍製方式 MIN 訂單. (RMK00073) . 鍍層 AZ150 (含) 以上 , 鋅花等級 C~E 目標D，避免鋅花晶界明顯後續造成烤漆點狀未塗漆。 (RMK00565) . MIN訂單為平均厚度放行，實測厚度NG時，如單位長度符合範圍，請放行 (RMK00585) | 訂單:2502EFE003/001 CG2 <生產備註> 事項如下 . 【板形】 FLATNESS 板形≦12 I-UNIT（≦0.7％） (RMK-E_CHIN) . 鍍鋅表面不可有鋅痕、壓痕、凹陷、及刮傷 、應變痕等。 (RMK00054) . 鍍製方式 MIN 訂單. (RMK00073) . 鍍層 AZ150 (含) 以上 , 鋅花等級 C~E 目標D，避免鋅花晶界明顯後續造成烤漆點狀未塗漆。 (RMK00565) . MIN訂單為平均厚度放行，實測厚度NG時，如單位長度符合範圍，請放行 (RMK00585) | 訂單:2502EFE003/001 CC1 <生產備註> 事項如下 . 【板形】 FLATNESS 板形≦12 I-UNIT（≦0.7％） (RMK-E_CHIN) . 正面面漆(20U)及正面總膜厚(25U)要求管制90%以上之膜厚,未達標準降級. (RMK00054) . 若背面面漆(20U)及背面總膜厚(25U)時要求管制90%以上之膜厚,未達標準降級 (RMK00054) . 面漆=18U(90%)~請購基準22U(110%),標準板總膜厚=5+20U(100%面漆). (RMK00054) . 30CM*全寬*留1塊給LAB及1塊給塗料商, (RMK00054) . 鍍製方式 MIN 訂單. (RMK00073) . 【抽氣量】白色系在CC1生產時,FINISH抽氣量請設定250,如生產中發生色差b值異常升高,請股長再加大抽氣量因應 (RMK00560) . MIN訂單為平均厚度放行，實測厚度NG時，如單位長度符合範圍，請放行 (RMK00585) | 訂單:2502EFE003/001 CC2 <生產備註> 事項如下 . 【板形】 FLATNESS 板形≦12 I-UNIT（≦0.7％） (RMK-E_CHIN) . 正面面漆(20U)及正面總膜厚(25U)要求管制90%以上之膜厚,未達標準降級. (RMK00054) . 若背面面漆(20U)及背面總膜厚(25U)時要求管制90%以上之膜厚,未達標準降級 (RMK00054) . 面漆=18U(90%)~請購基準22U(110%),標準板總膜厚=5+20U(100%面漆). (RMK00054) . 30CM*全寬*留1塊給LAB及1塊給塗料商, (RMK00054) . 鍍製方式 MIN 訂單. (RMK00073) . 【抽氣量】白色系在CC1生產時,FINISH抽氣量請設定250,如生產中發生色差b值異常升高,請股長再加大抽氣量因應 (RMK00560) . MIN訂單為平均厚度放行，實測厚度NG時，如單位長度符合範圍，請放行 (RMK00585) | 訂單:2502EFE003/001 RCL 無 <生產備註> 事項 | 訂單:2502EFE003/001 CCPK 無 <生產備註> 事項 | 訂單:2502EFE003/001 CGQC <品檢備註> 事項如下 . 【板形】 FLATNESS 板形≦12 I-UNIT（≦0.7％） (RMK-E_CHIN) . 鍍層 AZ150 (含) 以上 , 鋅花等級 C~E 目標D，避免鋅花晶界明顯後續造成烤漆點狀未塗漆。 (RMK00565) | 訂單:2502EFE003/001 CCQC <品檢備註> 事項如下 . 【板形】 FLATNESS 板形≦12 I-UNIT（≦0.7％） (RMK-E_CHIN) | 訂單:2502EFE003/001 TOL 無 <生產備註> 事項 | 【板形】 FLATNESS 板形≦12 I-UNIT（≦0.7％）^^/CG1/CG2/CC1/CC2/CGQC/CCQC/^^/CR1/CR2/CG1/CG2/CC1/CC2/CGQC/CCQC/ <<.E_CHIN 2024/12/24 15:54.>> | 訂單 2502EFE003/001 修改記錄如下: 20241224 13:20:08 (22021) 退火碼: >> H2, 用途碼: >> COG003, 背面標示: >> S000, 訂單背面顏色(五碼): >> BW3HY, 背面漆膜厚: >> 12.5, 背面漆塗漆型式幾塗幾烤: >> 2, 鉻酸鹽: >> Z, 訂單厚度: >> 0.0194, 訂單重: >> 60, 重量容許率(下限): >> 10, 重量容許率(上限): >> 10, 訂單寬度: >> 42.75, 鍍製方式: >> MIN, 鋼捲內徑: >> 508, 鋼捲下限重: >> 4, 鋼捲上限重: >> 5.5, 壓花條件碼: >> -, 表面花紋: >> R, GL鋅花要求下限: >> -, GL鋅花要求上限: >> -, 綠色識別碼: >> -, 印刷輥號: >> -, 產品代碼: >> PPGL, 皮膜碼: >> -, 單位別: >> I, 油品種類: >> Z, 塗油量: >> Z, 包裝代碼: >> P7 , 保護膜碼: >> -, 客戶試片取樣型式: >> -, 調質碼: >> S, 套筒碼: >> P , 規格: >> A792SSGR80, 製造標準: >> ASTM, 表面處理劑種類: >> Z, 表面處理劑塗佈量: >> Z, 伸長率測試: >> N, 硬度測試碼: >> N, 抗拉強度測試: >> N, 降伏強度測試: >> N, 厚度變異: >> 0, 訂單正面顏色(五碼): >> SWG38, 正面漆膜厚: >> 25, 正面漆塗漆型式幾塗幾烤: >> 2, 修邊碼: >> Y, 重量碼: >> AW, 鋼捲捲向: >> O, 鍍層碼: >> AZ50, | *:
PPGL | 2502EFE003/002 | 1. ASTM 鍍製方式為MIN 與"最終產品保證1/2 ASTM 厚度公差"不能共存 (OFP00216)-{.不符.} | 1. 製造標準為MS、ASTM或銷新加坡之訂單，若無技術指定優先用料，請優先使用國內料，勿使用ANFEN (OFP00406)-{.不符.} 2. ★提醒！MIN訂單先不要配安丰料★ (OFP00664)-{.不符.} | 1. ASTM 鍍製方式為MIN 與"最終產品保證1/2 ASTM 厚度公差"不能共存 (OFP00216)-{.不符.} 2. 鍍製方式為 MIN 或 TMI 時, 冷軋厚度公差 請改為 " 1/2 厚度公差" (OFP00265)-{.不符.} 3. 製造標準為MS、ASTM或銷新加坡之訂單，若無技術指定優先用料，請優先使用國內料，勿使用ANFEN (OFP00406)-{.不符.} 4. ★提醒！MIN訂單先不要配安丰料★ (OFP00664)-{.不符.} 5. ※超耐候一系列用途要確認是否有英制公差需求，有英制公差需求時選配碼用ON027※ (OFP00680)-{.不符.} | 訂單:2502EFE003/002 CPL <生產備註> 事項如下 . 除HGI/ HGL 訂單邊緣不噴油. 其餘皆側緣噴油 (RMK00285) | 訂單:2502EFE003/002 CR1 <生產備註> 事項如下 . 【板形】 FLATNESS 板形≦12 I-UNIT（≦0.7％） (RMK-E_CHIN) | 訂單:2502EFE003/002 CR2 <生產備註> 事項如下 . 【板形】 FLATNESS 板形≦12 I-UNIT（≦0.7％） (RMK-E_CHIN) | 訂單:2502EFE003/002 CG1 <生產備註> 事項如下 . 【板形】 FLATNESS 板形≦12 I-UNIT（≦0.7％） (RMK-E_CHIN) . 鍍鋅表面不可有鋅痕、壓痕、凹陷、及刮傷 、應變痕等。 (RMK00054) . 鍍製方式 MIN 訂單. (RMK00073) . 鍍層 AZ150 (含) 以上 , 鋅花等級 C~E 目標D，避免鋅花晶界明顯後續造成烤漆點狀未塗漆。 (RMK00565) . MIN訂單為平均厚度放行，實測厚度NG時，如單位長度符合範圍，請放行 (RMK00585) | 訂單:2502EFE003/002 CG2 <生產備註> 事項如下 . 【板形】 FLATNESS 板形≦12 I-UNIT（≦0.7％） (RMK-E_CHIN) . 鍍鋅表面不可有鋅痕、壓痕、凹陷、及刮傷 、應變痕等。 (RMK00054) . 鍍製方式 MIN 訂單. (RMK00073) . 鍍層 AZ150 (含) 以上 , 鋅花等級 C~E 目標D，避免鋅花晶界明顯後續造成烤漆點狀未塗漆。 (RMK00565) . MIN訂單為平均厚度放行，實測厚度NG時，如單位長度符合範圍，請放行 (RMK00585) | 訂單:2502EFE003/002 CC1 <生產備註> 事項如下 . 【板形】 FLATNESS 板形≦12 I-UNIT（≦0.7％） (RMK-E_CHIN) . 正面面漆(20U)及正面總膜厚(25U)要求管制90%以上之膜厚,未達標準降級. (RMK00054) . 若背面面漆(20U)及背面總膜厚(25U)時要求管制90%以上之膜厚,未達標準降級 (RMK00054) . 面漆=18U(90%)~請購基準22U(110%),標準板總膜厚=5+20U(100%面漆). (RMK00054) . 30CM*全寬*留1塊給LAB及1塊給塗料商, (RMK00054) . 鍍製方式 MIN 訂單. (RMK00073) . MIN訂單為平均厚度放行，實測厚度NG時，如單位長度符合範圍，請放行 (RMK00585) | 訂單:2502EFE003/002 CC2 <生產備註> 事項如下 . 【板形】 FLATNESS 板形≦12 I-UNIT（≦0.7％） (RMK-E_CHIN) . 正面面漆(20U)及正面總膜厚(25U)要求管制90%以上之膜厚,未達標準降級. (RMK00054) . 若背面面漆(20U)及背面總膜厚(25U)時要求管制90%以上之膜厚,未達標準降級 (RMK00054) . 面漆=18U(90%)~請購基準22U(110%),標準板總膜厚=5+20U(100%面漆). (RMK00054) . 30CM*全寬*留1塊給LAB及1塊給塗料商, (RMK00054) . 鍍製方式 MIN 訂單. (RMK00073) . MIN訂單為平均厚度放行，實測厚度NG時，如單位長度符合範圍，請放行 (RMK00585) | 訂單:2502EFE003/002 RCL 無 <生產備註> 事項 | 訂單:2502EFE003/002 CCPK 無 <生產備註> 事項 | 訂單:2502EFE003/002 CGQC <品檢備註> 事項如下 . 【板形】 FLATNESS 板形≦12 I-UNIT（≦0.7％） (RMK-E_CHIN) . 鍍層 AZ150 (含) 以上 , 鋅花等級 C~E 目標D，避免鋅花晶界明顯後續造成烤漆點狀未塗漆。 (RMK00565) | 訂單:2502EFE003/002 CCQC <品檢備註> 事項如下 . 【板形】 FLATNESS 板形≦12 I-UNIT（≦0.7％） (RMK-E_CHIN) | 訂單:2502EFE003/002 TOL 無 <生產備註> 事項 | 【板形】 FLATNESS 板形≦12 I-UNIT（≦0.7％）^^/CR1/CR2/CG1/CG2/CC1/CC2/CGQC/CCQC/ <<.E_CHIN 2024/12/24 16:20.>> | 訂單 2502EFE003/002 修改記錄如下: 20241224 13:20:50 (22021) 退火碼: >> H2, 用途碼: >> COG003, 背面標示: >> S000, 訂單背面顏色(五碼): >> BW3HY, 背面漆膜厚: >> 12.5, 背面漆塗漆型式幾塗幾烤: >> 2, 鉻酸鹽: >> Z, 訂單厚度: >> 0.0194, 訂單重: >> 20, 重量容許率(下限): >> 10, 重量容許率(上限): >> 10, 訂單寬度: >> 42.75, 鍍製方式: >> MIN, 鋼捲內徑: >> 508, 鋼捲下限重: >> 4, 鋼捲上限重: >> 5.5, 壓花條件碼: >> -, 表面花紋: >> R, GL鋅花要求下限: >> -, GL鋅花要求上限: >> -, 綠色識別碼: >> -, 印刷輥號: >> -, 產品代碼: >> PPGL, 皮膜碼: >> -, 單位別: >> I, 油品種類: >> Z, 塗油量: >> Z, 包裝代碼: >> P7 , 保護膜碼: >> -, 客戶試片取樣型式: >> -, 調質碼: >> S, 套筒碼: >> P , 規格: >> A792SSGR80, 製造標準: >> ASTM, 表面處理劑種類: >> Z, 表面處理劑塗佈量: >> Z, 伸長率測試: >> N, 硬度測試碼: >> N, 抗拉強度測試: >> N, 降伏強度測試: >> N, 厚度變異: >> 0, 訂單正面顏色(五碼): >> SBG78, 正面漆膜厚: >> 25, 正面漆塗漆型式幾塗幾烤: >> 2, 修邊碼: >> Y, 重量碼: >> AW, 鋼捲捲向: >> O, 鍍層碼: >> AZ50, | *:
PPGL | 2502EFE009/001 | 1. ASTM 鍍製方式為MIN 與"最終產品保證1/2 ASTM 厚度公差"不能共存 (OFP00216)-{.不符.} | 1. 製造標準為MS、ASTM或銷新加坡之訂單，若無技術指定優先用料，請優先使用國內料，勿使用ANFEN (OFP00406)-{.不符.} 2. ★提醒！MIN訂單先不要配安丰料★ (OFP00664)-{.不符.} | 1. ASTM 鍍製方式為MIN 與"最終產品保證1/2 ASTM 厚度公差"不能共存 (OFP00216)-{.不符.} 2. 鍍製方式為 MIN 或 TMI 時, 冷軋厚度公差 請改為 " 1/2 厚度公差" (OFP00265)-{.不符.} 3. 製造標準為MS、ASTM或銷新加坡之訂單，若無技術指定優先用料，請優先使用國內料，勿使用ANFEN (OFP00406)-{.不符.} 4. 【提醒】！本單為直立式包裝，嚴禁鍍鋅或烤漆後以STAGGER捲取 (OFP00451)-{.不符.} 5. ★提醒！MIN訂單先不要配安丰料★ (OFP00664)-{.不符.} 6. ※超耐候一系列用途要確認是否有英制公差需求，有英制公差需求時選配碼用ON027※ (OFP00680)-{.不符.} 7. 用途別對應選配碼不符 (用途碼:COG003, 選配碼:ON027 不符)(OFP00030)-{.不符.} | 訂單:2502EFE009/001 CPL <生產備註> 事項如下 . 除HGI/ HGL 訂單邊緣不噴油. 其餘皆側緣噴油 (RMK00285) | 訂單:2502EFE009/001 CR1 <生產備註> 事項如下 . 此客戶有保證 全板形 急峻度 ≦ 0.7% ( ≦ 12 I-UNIT ) (RMK00583) | 訂單:2502EFE009/001 CR2 <生產備註> 事項如下 . 此客戶有保證 全板形 急峻度 ≦ 0.7% ( ≦ 12 I-UNIT ) (RMK00583) | 訂單:2502EFE009/001 CG1 <生產備註> 事項如下 . 鍍鋅表面不可有鋅痕、壓痕、凹陷、及刮傷 、應變痕等。 (RMK00054) . 鍍製方式 MIN 訂單. (RMK00073) . 鍍層 AZ150 (含) 以上 , 鋅花等級 C~E 目標D，避免鋅花晶界明顯後續造成烤漆點狀未塗漆。 (RMK00565) . 此客戶有保證 全板形 急峻度 ≦ 0.7% ( ≦ 12 I-UNIT ) (RMK00583) . MIN訂單為平均厚度放行，實測厚度NG時，如單位長度符合範圍，請放行 (RMK00585) | 訂單:2502EFE009/001 CG2 <生產備註> 事項如下 . 鍍鋅表面不可有鋅痕、壓痕、凹陷、及刮傷 、應變痕等。 (RMK00054) . 鍍製方式 MIN 訂單. (RMK00073) . 鍍層 AZ150 (含) 以上 , 鋅花等級 C~E 目標D，避免鋅花晶界明顯後續造成烤漆點狀未塗漆。 (RMK00565) . 此客戶有保證 全板形 急峻度 ≦ 0.7% ( ≦ 12 I-UNIT ) (RMK00583) . MIN訂單為平均厚度放行，實測厚度NG時，如單位長度符合範圍，請放行 (RMK00585) | 訂單:2502EFE009/001 CC1 <生產備註> 事項如下 . 正面面漆(20U)及正面總膜厚(25U)要求管制90%以上之膜厚,未達標準降級. (RMK00054) . 若背面面漆(20U)及背面總膜厚(25U)時要求管制90%以上之膜厚,未達標準降級 (RMK00054) . 面漆=18U(90%)~請購基準22U(110%),標準板總膜厚=5+20U(100%面漆). (RMK00054) . 30CM*全寬*留1塊給LAB及1塊給塗料商, (RMK00054) . 鍍製方式 MIN 訂單. (RMK00073) . 【捲取】注意！本單為直立式包裝。禁用STAGGER捲取送包裝！送RCL重處理例外。 (RMK00512) . 此客戶有保證 全板形 急峻度 ≦ 0.7% ( ≦ 12 I-UNIT ) (RMK00583) . MIN訂單為平均厚度放行，實測厚度NG時，如單位長度符合範圍，請放行 (RMK00585) | 訂單:2502EFE009/001 CC2 <生產備註> 事項如下 . 正面面漆(20U)及正面總膜厚(25U)要求管制90%以上之膜厚,未達標準降級. (RMK00054) . 若背面面漆(20U)及背面總膜厚(25U)時要求管制90%以上之膜厚,未達標準降級 (RMK00054) . 面漆=18U(90%)~請購基準22U(110%),標準板總膜厚=5+20U(100%面漆). (RMK00054) . 30CM*全寬*留1塊給LAB及1塊給塗料商, (RMK00054) . 鍍製方式 MIN 訂單. (RMK00073) . 【捲取】注意！本單為直立式包裝。禁用STAGGER捲取送包裝！送RCL重處理例外。 (RMK00512) . 此客戶有保證 全板形 急峻度 ≦ 0.7% ( ≦ 12 I-UNIT ) (RMK00583) . MIN訂單為平均厚度放行，實測厚度NG時，如單位長度符合範圍，請放行 (RMK00585) | 訂單:2502EFE009/001 RCL <生產備註> 事項如下 . 【捲取】注意！本單為直立式包裝。禁用STAGGER捲取送包裝！送RCL重處理例外。 (RMK00512) | 訂單:2502EFE009/001 CCPK 無 <生產備註> 事項 | 訂單:2502EFE009/001 CGQC <品檢備註> 事項如下 . 鍍層 AZ150 (含) 以上 , 鋅花等級 C~E 目標D，避免鋅花晶界明顯後續造成烤漆點狀未塗漆。 (RMK00565) | 訂單:2502EFE009/001 CCQC <品檢備註> 事項如下 . 【捲取】注意！本單為直立式包裝。禁用STAGGER捲取送包裝！送RCL重處理例外。 (RMK00512) | 訂單:2502EFE009/001 TOL 無 <生產備註> 事項 |  | 訂單 2502EFE009/001 修改記錄如下: 20241213 08:21:53 (06023) 退火碼: >> H2, 用途碼: >> COG003, 背面標示: >> S000, 訂單背面顏色(五碼): >> BW73Z, 背面漆膜厚: >> NOM, 背面漆塗漆型式幾塗幾烤: >> 2, 鉻酸鹽: >> Z, 訂單厚度: >> 0.015, 訂單重: >> 100, 重量容許率(下限): >> 10, 重量容許率(上限): >> 10, 訂單寬度: >> 40.75, 鍍製方式: >> MIN, 鋼捲內徑: >> 508, 鋼捲下限重: >> 3, 鋼捲上限重: >> 4.5, 壓花條件碼: >> -, 表面花紋: >> R, 綠色識別碼: >> -, 印刷輥號: >> -, 產品代碼: >> PPGL, 皮膜碼: >> -, 單位別: >> I, 油品種類: >> Z, 塗油量: >> Z, 包裝代碼: >> E0 , 保護膜碼: >> -, 客戶試片取樣型式: >> -, 調質碼: >> S, 套筒碼: >> P , 規格: >> A792SSGR80, 製造標準: >> ASTM, 表面處理劑種類: >> Z, 表面處理劑塗佈量: >> Z, 伸長率測試: >> N, 硬度測試碼: >> N, 抗拉強度測試: >> N, 降伏強度測試: >> N, 訂單正面顏色(五碼): >> SYH5X, 正面漆膜厚: >> 25, 正面漆塗漆型式幾塗幾烤: >> 2, 修邊碼: >> Y, 重量碼: >> AW, 鋼捲捲向: >> I, 鍍層碼: >> AZ50, | *:
PPGL | 2502EFE009/002 | 1. ASTM 鍍製方式為MIN 與"最終產品保證1/2 ASTM 厚度公差"不能共存 (OFP00216)-{.不符.} | 1. 製造標準為MS、ASTM或銷新加坡之訂單，若無技術指定優先用料，請優先使用國內料，勿使用ANFEN (OFP00406)-{.不符.} 2. ★提醒！MIN訂單先不要配安丰料★ (OFP00664)-{.不符.} | 1. ASTM 鍍製方式為MIN 與"最終產品保證1/2 ASTM 厚度公差"不能共存 (OFP00216)-{.不符.} 2. 鍍製方式為 MIN 或 TMI 時, 冷軋厚度公差 請改為 " 1/2 厚度公差" (OFP00265)-{.不符.} 3. 製造標準為MS、ASTM或銷新加坡之訂單，若無技術指定優先用料，請優先使用國內料，勿使用ANFEN (OFP00406)-{.不符.} 4. 【提醒】！本單為直立式包裝，嚴禁鍍鋅或烤漆後以STAGGER捲取 (OFP00451)-{.不符.} 5. ★提醒！MIN訂單先不要配安丰料★ (OFP00664)-{.不符.} 6. ※超耐候一系列用途要確認是否有英制公差需求，有英制公差需求時選配碼用ON027※ (OFP00680)-{.不符.} 7. 用途別對應選配碼不符 (用途碼:COG007, 選配碼:ON027 不符)(OFP00030)-{.不符.} | 訂單:2502EFE009/002 CPL <生產備註> 事項如下 . 除HGI/ HGL 訂單邊緣不噴油. 其餘皆側緣噴油 (RMK00285) | 訂單:2502EFE009/002 CR1 <生產備註> 事項如下 . 此客戶有保證 全板形 急峻度 ≦ 0.7% ( ≦ 12 I-UNIT ) (RMK00583) | 訂單:2502EFE009/002 CR2 <生產備註> 事項如下 . 此客戶有保證 全板形 急峻度 ≦ 0.7% ( ≦ 12 I-UNIT ) (RMK00583) | 訂單:2502EFE009/002 CG1 <生產備註> 事項如下 . 鍍鋅表面不可有鋅痕、壓痕、凹陷、及刮傷 、應變痕等。 (RMK00054) . 鍍製方式 MIN 訂單. (RMK00073) . 此客戶有保證 全板形 急峻度 ≦ 0.7% ( ≦ 12 I-UNIT ) (RMK00583) . MIN訂單為平均厚度放行，實測厚度NG時，如單位長度符合範圍，請放行 (RMK00585) | 訂單:2502EFE009/002 CG2 <生產備註> 事項如下 . 鍍鋅表面不可有鋅痕、壓痕、凹陷、及刮傷 、應變痕等。 (RMK00054) . 鍍製方式 MIN 訂單. (RMK00073) . 此客戶有保證 全板形 急峻度 ≦ 0.7% ( ≦ 12 I-UNIT ) (RMK00583) . MIN訂單為平均厚度放行，實測厚度NG時，如單位長度符合範圍，請放行 (RMK00585) | 訂單:2502EFE009/002 CC1 <生產備註> 事項如下 . 正面面漆(20U)及正面總膜厚(25U)要求管制90%以上之膜厚,未達標準降級. (RMK00054) . 若背面面漆(20U)及背面總膜厚(25U)時要求管制90%以上之膜厚,未達標準降級 (RMK00054) . 面漆=18U(90%)~請購基準22U(110%),標準板總膜厚=5+20U(100%面漆). (RMK00054) . 30CM*全寬*留1塊給LAB及1塊給塗料商, (RMK00054) . 鍍製方式 MIN 訂單. (RMK00073) . 【捲取】注意！本單為直立式包裝。禁用STAGGER捲取送包裝！送RCL重處理例外。 (RMK00512) . 此客戶有保證 全板形 急峻度 ≦ 0.7% ( ≦ 12 I-UNIT ) (RMK00583) . MIN訂單為平均厚度放行，實測厚度NG時，如單位長度符合範圍，請放行 (RMK00585) | 訂單:2502EFE009/002 CC2 <生產備註> 事項如下 . 正面面漆(20U)及正面總膜厚(25U)要求管制90%以上之膜厚,未達標準降級. (RMK00054) . 若背面面漆(20U)及背面總膜厚(25U)時要求管制90%以上之膜厚,未達標準降級 (RMK00054) . 面漆=18U(90%)~請購基準22U(110%),標準板總膜厚=5+20U(100%面漆). (RMK00054) . 30CM*全寬*留1塊給LAB及1塊給塗料商, (RMK00054) . 鍍製方式 MIN 訂單. (RMK00073) . 【捲取】注意！本單為直立式包裝。禁用STAGGER捲取送包裝！送RCL重處理例外。 (RMK00512) . 此客戶有保證 全板形 急峻度 ≦ 0.7% ( ≦ 12 I-UNIT ) (RMK00583) . MIN訂單為平均厚度放行，實測厚度NG時，如單位長度符合範圍，請放行 (RMK00585) | 訂單:2502EFE009/002 RCL <生產備註> 事項如下 . 【捲取】注意！本單為直立式包裝。禁用STAGGER捲取送包裝！送RCL重處理例外。 (RMK00512) | 訂單:2502EFE009/002 CCPK 無 <生產備註> 事項 | 訂單:2502EFE009/002 CGQC 無 <品檢備註> 事項 | 訂單:2502EFE009/002 CCQC <品檢備註> 事項如下 . 【捲取】注意！本單為直立式包裝。禁用STAGGER捲取送包裝！送RCL重處理例外。 (RMK00512) | 訂單:2502EFE009/002 TOL 無 <生產備註> 事項 |  | 訂單 2502EFE009/002 修改記錄如下: 20241213 08:22:00 (06023) 退火碼: >> S1, 用途碼: >> COG007, 背面標示: >> S000, 訂單背面顏色(五碼): >> BW73Z, 背面漆膜厚: >> NOM, 背面漆塗漆型式幾塗幾烤: >> 2, 鉻酸鹽: >> Z, 訂單厚度: >> 0.015, 訂單重: >> 20, 重量容許率(下限): >> 10, 重量容許率(上限): >> 10, 訂單寬度: >> 35.8, 鍍製方式: >> MIN, 鋼捲內徑: >> 508, 鋼捲下限重: >> 3, 鋼捲上限重: >> 4.5, 壓花條件碼: >> -, 表面花紋: >> R, 綠色識別碼: >> -, 印刷輥號: >> -, 產品代碼: >> PPGL, 皮膜碼: >> -, 單位別: >> I, 油品種類: >> Z, 塗油量: >> Z, 包裝代碼: >> E0 , 保護膜碼: >> -, 客戶試片取樣型式: >> -, 調質碼: >> S, 套筒碼: >> P , 規格: >> A792SSGR33, 製造標準: >> ASTM, 表面處理劑種類: >> Z, 表面處理劑塗佈量: >> Z, 伸長率測試: >> N, 硬度測試碼: >> N, 抗拉強度測試: >> N, 降伏強度測試: >> N, 厚度變異: >> 0, 訂單正面顏色(五碼): >> SGH9P, 正面漆膜厚: >> 25, 正面漆塗漆型式幾塗幾烤: >> 2, 修邊碼: >> Y, 重量碼: >> AW, 鋼捲捲向: >> I, 鍍層碼: >> AZ50, | *:
PPGL | 2502EFE009/003 | 1. ASTM 鍍製方式為MIN 與"最終產品保證1/2 ASTM 厚度公差"不能共存 (OFP00216)-{.不符.} | 1. 製造標準為MS、ASTM或銷新加坡之訂單，若無技術指定優先用料，請優先使用國內料，勿使用ANFEN (OFP00406)-{.不符.} 2. ★提醒！MIN訂單先不要配安丰料★ (OFP00664)-{.不符.} | 1. ASTM 鍍製方式為MIN 與"最終產品保證1/2 ASTM 厚度公差"不能共存 (OFP00216)-{.不符.} 2. 鍍製方式為 MIN 或 TMI 時, 冷軋厚度公差 請改為 " 1/2 厚度公差" (OFP00265)-{.不符.} 3. 製造標準為MS、ASTM或銷新加坡之訂單，若無技術指定優先用料，請優先使用國內料，勿使用ANFEN (OFP00406)-{.不符.} 4. 【提醒】！本單為直立式包裝，嚴禁鍍鋅或烤漆後以STAGGER捲取 (OFP00451)-{.不符.} 5. ★提醒！MIN訂單先不要配安丰料★ (OFP00664)-{.不符.} 6. ※超耐候一系列用途要確認是否有英制公差需求，有英制公差需求時選配碼用ON027※ (OFP00680)-{.不符.} 7. 用途別對應選配碼不符 (用途碼:COG003, 選配碼:ON027 不符)(OFP00030)-{.不符.} | 訂單:2502EFE009/003 CPL <生產備註> 事項如下 . 除HGI/ HGL 訂單邊緣不噴油. 其餘皆側緣噴油 (RMK00285) | 訂單:2502EFE009/003 CR1 <生產備註> 事項如下 . 此客戶有保證 全板形 急峻度 ≦ 0.7% ( ≦ 12 I-UNIT ) (RMK00583) | 訂單:2502EFE009/003 CR2 <生產備註> 事項如下 . 此客戶有保證 全板形 急峻度 ≦ 0.7% ( ≦ 12 I-UNIT ) (RMK00583) | 訂單:2502EFE009/003 CG1 <生產備註> 事項如下 . 【板形管制】因本產品客戶會用於戶外壁板，因此本單板形管制同戶外壁板 (RMK-E_CHIN) . 鍍鋅表面不可有鋅痕、壓痕、凹陷、及刮傷 、應變痕等。 (RMK00054) . 鍍製方式 MIN 訂單. (RMK00073) . 鍍層 AZ150 (含) 以上 , 鋅花等級 C~E 目標D，避免鋅花晶界明顯後續造成烤漆點狀未塗漆。 (RMK00565) . 此客戶有保證 全板形 急峻度 ≦ 0.7% ( ≦ 12 I-UNIT ) (RMK00583) . MIN訂單為平均厚度放行，實測厚度NG時，如單位長度符合範圍，請放行 (RMK00585) | 訂單:2502EFE009/003 CG2 <生產備註> 事項如下 . 【板形管制】因本產品客戶會用於戶外壁板，因此本單板形管制同戶外壁板 (RMK-E_CHIN) . 鍍鋅表面不可有鋅痕、壓痕、凹陷、及刮傷 、應變痕等。 (RMK00054) . 鍍製方式 MIN 訂單. (RMK00073) . 鍍層 AZ150 (含) 以上 , 鋅花等級 C~E 目標D，避免鋅花晶界明顯後續造成烤漆點狀未塗漆。 (RMK00565) . 此客戶有保證 全板形 急峻度 ≦ 0.7% ( ≦ 12 I-UNIT ) (RMK00583) . MIN訂單為平均厚度放行，實測厚度NG時，如單位長度符合範圍，請放行 (RMK00585) | 訂單:2502EFE009/003 CC1 <生產備註> 事項如下 . 【板形管制】因本產品客戶會用於戶外壁板，因此本單板形管制同戶外壁板 (RMK-E_CHIN) . 正面面漆(20U)及正面總膜厚(25U)要求管制90%以上之膜厚,未達標準降級. (RMK00054) . 若背面面漆(20U)及背面總膜厚(25U)時要求管制90%以上之膜厚,未達標準降級 (RMK00054) . 面漆=18U(90%)~請購基準22U(110%),標準板總膜厚=5+20U(100%面漆). (RMK00054) . 30CM*全寬*留1塊給LAB及1塊給塗料商, (RMK00054) . 鍍製方式 MIN 訂單. (RMK00073) . 【捲取】注意！本單為直立式包裝。禁用STAGGER捲取送包裝！送RCL重處理例外。 (RMK00512) . 【抽氣量】白色系在CC1生產時,FINISH抽氣量請設定250,如生產中發生色差b值異常升高,請股長再加大抽氣量因應 (RMK00560) . 此客戶有保證 全板形 急峻度 ≦ 0.7% ( ≦ 12 I-UNIT ) (RMK00583) . MIN訂單為平均厚度放行，實測厚度NG時，如單位長度符合範圍，請放行 (RMK00585) | 訂單:2502EFE009/003 CC2 <生產備註> 事項如下 . 【板形管制】因本產品客戶會用於戶外壁板，因此本單板形管制同戶外壁板 (RMK-E_CHIN) . 正面面漆(20U)及正面總膜厚(25U)要求管制90%以上之膜厚,未達標準降級. (RMK00054) . 若背面面漆(20U)及背面總膜厚(25U)時要求管制90%以上之膜厚,未達標準降級 (RMK00054) . 面漆=18U(90%)~請購基準22U(110%),標準板總膜厚=5+20U(100%面漆). (RMK00054) . 30CM*全寬*留1塊給LAB及1塊給塗料商, (RMK00054) . 鍍製方式 MIN 訂單. (RMK00073) . 【捲取】注意！本單為直立式包裝。禁用STAGGER捲取送包裝！送RCL重處理例外。 (RMK00512) . 【抽氣量】白色系在CC1生產時,FINISH抽氣量請設定250,如生產中發生色差b值異常升高,請股長再加大抽氣量因應 (RMK00560) . 此客戶有保證 全板形 急峻度 ≦ 0.7% ( ≦ 12 I-UNIT ) (RMK00583) . MIN訂單為平均厚度放行，實測厚度NG時，如單位長度符合範圍，請放行 (RMK00585) | 訂單:2502EFE009/003 RCL <生產備註> 事項如下 . 【捲取】注意！本單為直立式包裝。禁用STAGGER捲取送包裝！送RCL重處理例外。 (RMK00512) | 訂單:2502EFE009/003 CCPK 無 <生產備註> 事項 | 訂單:2502EFE009/003 CGQC <品檢備註> 事項如下 . 【板形管制】因本產品客戶會用於戶外壁板，因此本單板形管制同戶外壁板 (RMK-E_CHIN) . 鍍層 AZ150 (含) 以上 , 鋅花等級 C~E 目標D，避免鋅花晶界明顯後續造成烤漆點狀未塗漆。 (RMK00565) | 訂單:2502EFE009/003 CCQC <品檢備註> 事項如下 . 【板形管制】因本產品客戶會用於戶外壁板，因此本單板形管制同戶外壁板 (RMK-E_CHIN) . 【捲取】注意！本單為直立式包裝。禁用STAGGER捲取送包裝！送RCL重處理例外。 (RMK00512) | 訂單:2502EFE009/003 TOL 無 <生產備註> 事項 | 【板形管制】因本產品客戶會用於戶外壁板，因此本單板形管制同戶外壁板^^/CG1/CG2/CC1/CC2/CGQC/CCQC/^^ <<.E_CHIN 2024/12/20 09:58.>> | 訂單 2502EFE009/003 修改記錄如下: 20241213 08:22:12 (06023) 退火碼: >> H2, 用途碼: >> COG003, 背面標示: >> S000, 訂單背面顏色(五碼): >> BW73Z, 背面漆膜厚: >> NOM, 背面漆塗漆型式幾塗幾烤: >> 2, 鉻酸鹽: >> Z, 訂單厚度: >> 0.015, 訂單重: >> 20, 重量容許率(下限): >> 10, 重量容許率(上限): >> 10, 訂單寬度: >> 42.375, 鍍製方式: >> MIN, 鋼捲內徑: >> 508, 鋼捲下限重: >> 3, 鋼捲上限重: >> 4.5, 壓花條件碼: >> -, 表面花紋: >> R, 綠色識別碼: >> -, 印刷輥號: >> -, 產品代碼: >> PPGL, 皮膜碼: >> -, 單位別: >> I, 油品種類: >> Z, 塗油量: >> Z, 包裝代碼: >> E0 , 保護膜碼: >> -, 客戶試片取樣型式: >> -, 調質碼: >> S, 套筒碼: >> P , 規格: >> A792SSGR80, 製造標準: >> ASTM, 表面處理劑種類: >> Z, 表面處理劑塗佈量: >> Z, 伸長率測試: >> N, 硬度測試碼: >> N, 抗拉強度測試: >> N, 降伏強度測試: >> N, 訂單正面顏色(五碼): >> SWH36, 正面漆膜厚: >> 25, 正面漆塗漆型式幾塗幾烤: >> 2, 修邊碼: >> Y, 重量碼: >> AW, 鋼捲捲向: >> I, 鍍層碼: >> AZ50, | *:
PPGL | 2502EFE009/004 | 1. ASTM 鍍製方式為MIN 與"最終產品保證1/2 ASTM 厚度公差"不能共存 (OFP00216)-{.不符.} | 1. 製造標準為MS、ASTM或銷新加坡之訂單，若無技術指定優先用料，請優先使用國內料，勿使用ANFEN (OFP00406)-{.不符.} 2. ★提醒！MIN訂單先不要配安丰料★ (OFP00664)-{.不符.} | 1. ASTM 鍍製方式為MIN 與"最終產品保證1/2 ASTM 厚度公差"不能共存 (OFP00216)-{.不符.} 2. 鍍製方式為 MIN 或 TMI 時, 冷軋厚度公差 請改為 " 1/2 厚度公差" (OFP00265)-{.不符.} 3. 製造標準為MS、ASTM或銷新加坡之訂單，若無技術指定優先用料，請優先使用國內料，勿使用ANFEN (OFP00406)-{.不符.} 4. 【提醒】！本單為直立式包裝，嚴禁鍍鋅或烤漆後以STAGGER捲取 (OFP00451)-{.不符.} 5. ★提醒！MIN訂單先不要配安丰料★ (OFP00664)-{.不符.} 6. ※超耐候一系列用途要確認是否有英制公差需求，有英制公差需求時選配碼用ON027※ (OFP00680)-{.不符.} 7. 用途別對應選配碼不符 (用途碼:COG003, 選配碼:ON027 不符)(OFP00030)-{.不符.} | 訂單:2502EFE009/004 CPL <生產備註> 事項如下 . 除HGI/ HGL 訂單邊緣不噴油. 其餘皆側緣噴油 (RMK00285) | 訂單:2502EFE009/004 CR1 <生產備註> 事項如下 . 此客戶有保證 全板形 急峻度 ≦ 0.7% ( ≦ 12 I-UNIT ) (RMK00583) | 訂單:2502EFE009/004 CR2 <生產備註> 事項如下 . 此客戶有保證 全板形 急峻度 ≦ 0.7% ( ≦ 12 I-UNIT ) (RMK00583) | 訂單:2502EFE009/004 CG1 <生產備註> 事項如下 . 【板形管制】因本產品客戶會用於戶外壁板，因此本單板形管制同戶外壁板 (RMK-E_CHIN) . 鍍鋅表面不可有鋅痕、壓痕、凹陷、及刮傷 、應變痕等。 (RMK00054) . 鍍製方式 MIN 訂單. (RMK00073) . 鍍層 AZ150 (含) 以上 , 鋅花等級 C~E 目標D，避免鋅花晶界明顯後續造成烤漆點狀未塗漆。 (RMK00565) . 此客戶有保證 全板形 急峻度 ≦ 0.7% ( ≦ 12 I-UNIT ) (RMK00583) . MIN訂單為平均厚度放行，實測厚度NG時，如單位長度符合範圍，請放行 (RMK00585) | 訂單:2502EFE009/004 CG2 <生產備註> 事項如下 . 【板形管制】因本產品客戶會用於戶外壁板，因此本單板形管制同戶外壁板 (RMK-E_CHIN) . 鍍鋅表面不可有鋅痕、壓痕、凹陷、及刮傷 、應變痕等。 (RMK00054) . 鍍製方式 MIN 訂單. (RMK00073) . 鍍層 AZ150 (含) 以上 , 鋅花等級 C~E 目標D，避免鋅花晶界明顯後續造成烤漆點狀未塗漆。 (RMK00565) . 此客戶有保證 全板形 急峻度 ≦ 0.7% ( ≦ 12 I-UNIT ) (RMK00583) . MIN訂單為平均厚度放行，實測厚度NG時，如單位長度符合範圍，請放行 (RMK00585) | 訂單:2502EFE009/004 CC1 <生產備註> 事項如下 . 【板形管制】因本產品客戶會用於戶外壁板，因此本單板形管制同戶外壁板 (RMK-E_CHIN) . 正面面漆(20U)及正面總膜厚(25U)要求管制90%以上之膜厚,未達標準降級. (RMK00054) . 若背面面漆(20U)及背面總膜厚(25U)時要求管制90%以上之膜厚,未達標準降級 (RMK00054) . 面漆=18U(90%)~請購基準22U(110%),標準板總膜厚=5+20U(100%面漆). (RMK00054) . 30CM*全寬*留1塊給LAB及1塊給塗料商, (RMK00054) . 鍍製方式 MIN 訂單. (RMK00073) . 【捲取】注意！本單為直立式包裝。禁用STAGGER捲取送包裝！送RCL重處理例外。 (RMK00512) . 【抽氣量】白色系在CC1生產時,FINISH抽氣量請設定250,如生產中發生色差b值異常升高,請股長再加大抽氣量因應 (RMK00560) . 此客戶有保證 全板形 急峻度 ≦ 0.7% ( ≦ 12 I-UNIT ) (RMK00583) . MIN訂單為平均厚度放行，實測厚度NG時，如單位長度符合範圍，請放行 (RMK00585) | 訂單:2502EFE009/004 CC2 <生產備註> 事項如下 . 【板形管制】因本產品客戶會用於戶外壁板，因此本單板形管制同戶外壁板 (RMK-E_CHIN) . 正面面漆(20U)及正面總膜厚(25U)要求管制90%以上之膜厚,未達標準降級. (RMK00054) . 若背面面漆(20U)及背面總膜厚(25U)時要求管制90%以上之膜厚,未達標準降級 (RMK00054) . 面漆=18U(90%)~請購基準22U(110%),標準板總膜厚=5+20U(100%面漆). (RMK00054) . 30CM*全寬*留1塊給LAB及1塊給塗料商, (RMK00054) . 鍍製方式 MIN 訂單. (RMK00073) . 【捲取】注意！本單為直立式包裝。禁用STAGGER捲取送包裝！送RCL重處理例外。 (RMK00512) . 【抽氣量】白色系在CC1生產時,FINISH抽氣量請設定250,如生產中發生色差b值異常升高,請股長再加大抽氣量因應 (RMK00560) . 此客戶有保證 全板形 急峻度 ≦ 0.7% ( ≦ 12 I-UNIT ) (RMK00583) . MIN訂單為平均厚度放行，實測厚度NG時，如單位長度符合範圍，請放行 (RMK00585) | 訂單:2502EFE009/004 RCL <生產備註> 事項如下 . 【捲取】注意！本單為直立式包裝。禁用STAGGER捲取送包裝！送RCL重處理例外。 (RMK00512) | 訂單:2502EFE009/004 CCPK 無 <生產備註> 事項 | 訂單:2502EFE009/004 CGQC <品檢備註> 事項如下 . 【板形管制】因本產品客戶會用於戶外壁板，因此本單板形管制同戶外壁板 (RMK-E_CHIN) . 鍍層 AZ150 (含) 以上 , 鋅花等級 C~E 目標D，避免鋅花晶界明顯後續造成烤漆點狀未塗漆。 (RMK00565) | 訂單:2502EFE009/004 CCQC <品檢備註> 事項如下 . 【板形管制】因本產品客戶會用於戶外壁板，因此本單板形管制同戶外壁板 (RMK-E_CHIN) . 【捲取】注意！本單為直立式包裝。禁用STAGGER捲取送包裝！送RCL重處理例外。 (RMK00512) | 訂單:2502EFE009/004 TOL 無 <生產備註> 事項 | 【板形管制】因本產品客戶會用於戶外壁板，因此本單板形管制同戶外壁板^^/CG1/CG2/CC1/CC2/CGQC/CCQC/^^ <<.E_CHIN 2024/12/20 10:38.>> | 訂單 2502EFE009/004 修改記錄如下: 20241213 08:22:19 (06023) 退火碼: >> H2, 用途碼: >> COG003, 背面標示: >> S000, 訂單背面顏色(五碼): >> BW73Z, 背面漆膜厚: >> NOM, 背面漆塗漆型式幾塗幾烤: >> 2, 鉻酸鹽: >> Z, 訂單厚度: >> 0.015, 訂單重: >> 20, 重量容許率(下限): >> 10, 重量容許率(上限): >> 10, 訂單寬度: >> 42.375, 鍍製方式: >> MIN, 鋼捲內徑: >> 508, 鋼捲下限重: >> 3, 鋼捲上限重: >> 4.5, 壓花條件碼: >> -, 表面花紋: >> R, 綠色識別碼: >> -, 印刷輥號: >> -, 產品代碼: >> PPGL, 皮膜碼: >> -, 單位別: >> I, 油品種類: >> Z, 塗油量: >> Z, 包裝代碼: >> E0 , 保護膜碼: >> -, 客戶試片取樣型式: >> -, 調質碼: >> S, 套筒碼: >> P , 規格: >> A792SSGR80, 製造標準: >> ASTM, 表面處理劑種類: >> Z, 表面處理劑塗佈量: >> Z, 伸長率測試: >> N, 硬度測試碼: >> N, 抗拉強度測試: >> N, 降伏強度測試: >> N, 訂單正面顏色(五碼): >> SWH68, 正面漆膜厚: >> 25, 正面漆塗漆型式幾塗幾烤: >> 2, 修邊碼: >> Y, 重量碼: >> AW, 鋼捲捲向: >> I, 鍍層碼: >> AZ50, | *:
PPGL | 2502EFE010/001 | 1. 超耐候低鍍層屋頂鍍鋁鋅鍍層量限制 (OFP00065)-{.不符.} 2. ASTM 鍍製方式為MIN 與"最終產品保證1/2 ASTM 厚度公差"不能共存 (OFP00216)-{.不符.} | 1. 製造標準為MS、ASTM或銷新加坡之訂單，若無技術指定優先用料，請優先使用國內料，勿使用ANFEN (OFP00406)-{.不符.} 2. ★提醒！MIN訂單先不要配安丰料★ (OFP00664)-{.不符.} | 1. ASTM 鍍製方式為MIN 與"最終產品保證1/2 ASTM 厚度公差"不能共存 (OFP00216)-{.不符.} 2. 鍍製方式為 MIN 或 TMI 時, 冷軋厚度公差 請改為 " 1/2 厚度公差" (OFP00265)-{.不符.} 3. 製造標準為MS、ASTM或銷新加坡之訂單，若無技術指定優先用料，請優先使用國內料，勿使用ANFEN (OFP00406)-{.不符.} 4. 【提醒】！本單為直立式包裝，嚴禁鍍鋅或烤漆後以STAGGER捲取 (OFP00451)-{.不符.} 5. ★提醒！MIN訂單先不要配安丰料★ (OFP00664)-{.不符.} | 訂單:2502EFE010/001 CPL <生產備註> 事項如下 . 除HGI/ HGL 訂單邊緣不噴油. 其餘皆側緣噴油 (RMK00285) | 訂單:2502EFE010/001 CR1 <生產備註> 事項如下 . 此客戶有保證 全板形 急峻度 ≦ 0.7% ( ≦ 12 I-UNIT ) (RMK00583) | 訂單:2502EFE010/001 CR2 <生產備註> 事項如下 . 此客戶有保證 全板形 急峻度 ≦ 0.7% ( ≦ 12 I-UNIT ) (RMK00583) | 訂單:2502EFE010/001 CG1 <生產備註> 事項如下 . 鍍鋅表面不可有鋅痕、壓痕、凹陷、及刮傷 、應變痕等。 (RMK00054) . 鍍製方式 MIN 訂單. (RMK00073) . 此客戶有保證 全板形 急峻度 ≦ 0.7% ( ≦ 12 I-UNIT ) (RMK00583) . MIN訂單為平均厚度放行，實測厚度NG時，如單位長度符合範圍，請放行 (RMK00585) | 訂單:2502EFE010/001 CG2 <生產備註> 事項如下 . 鍍鋅表面不可有鋅痕、壓痕、凹陷、及刮傷 、應變痕等。 (RMK00054) . 鍍製方式 MIN 訂單. (RMK00073) . 此客戶有保證 全板形 急峻度 ≦ 0.7% ( ≦ 12 I-UNIT ) (RMK00583) . MIN訂單為平均厚度放行，實測厚度NG時，如單位長度符合範圍，請放行 (RMK00585) | 訂單:2502EFE010/001 CC1 <生產備註> 事項如下 . 正面面漆(20U)及正面總膜厚(25U)要求管制90%以上之膜厚,未達標準降級. (RMK00054) . 若背面面漆(20U)及背面總膜厚(25U)時要求管制90%以上之膜厚,未達標準降級 (RMK00054) . 面漆=18U(90%)~請購基準22U(110%),標準板總膜厚=5+20U(100%面漆). (RMK00054) . 30CM*全寬*留1塊給LAB及1塊給塗料商, (RMK00054) . 鍍製方式 MIN 訂單. (RMK00073) . 【捲取】注意！本單為直立式包裝。禁用STAGGER捲取送包裝！送RCL重處理例外。 (RMK00512) . 【抽氣量】白色系在CC1生產時,FINISH抽氣量請設定250,如生產中發生色差b值異常升高,請股長再加大抽氣量因應 (RMK00560) . 此客戶有保證 全板形 急峻度 ≦ 0.7% ( ≦ 12 I-UNIT ) (RMK00583) . MIN訂單為平均厚度放行，實測厚度NG時，如單位長度符合範圍，請放行 (RMK00585) | 訂單:2502EFE010/001 CC2 <生產備註> 事項如下 . 正面面漆(20U)及正面總膜厚(25U)要求管制90%以上之膜厚,未達標準降級. (RMK00054) . 若背面面漆(20U)及背面總膜厚(25U)時要求管制90%以上之膜厚,未達標準降級 (RMK00054) . 面漆=18U(90%)~請購基準22U(110%),標準板總膜厚=5+20U(100%面漆). (RMK00054) . 30CM*全寬*留1塊給LAB及1塊給塗料商, (RMK00054) . 鍍製方式 MIN 訂單. (RMK00073) . 【捲取】注意！本單為直立式包裝。禁用STAGGER捲取送包裝！送RCL重處理例外。 (RMK00512) . 【抽氣量】白色系在CC1生產時,FINISH抽氣量請設定250,如生產中發生色差b值異常升高,請股長再加大抽氣量因應 (RMK00560) . 此客戶有保證 全板形 急峻度 ≦ 0.7% ( ≦ 12 I-UNIT ) (RMK00583) . MIN訂單為平均厚度放行，實測厚度NG時，如單位長度符合範圍，請放行 (RMK00585) | 訂單:2502EFE010/001 RCL <生產備註> 事項如下 . 【捲取】注意！本單為直立式包裝。禁用STAGGER捲取送包裝！送RCL重處理例外。 (RMK00512) | 訂單:2502EFE010/001 CCPK 無 <生產備註> 事項 | 訂單:2502EFE010/001 CGQC 無 <品檢備註> 事項 | 訂單:2502EFE010/001 CCQC <品檢備註> 事項如下 . 【捲取】注意！本單為直立式包裝。禁用STAGGER捲取送包裝！送RCL重處理例外。 (RMK00512) | 訂單:2502EFE010/001 TOL 無 <生產備註> 事項 |  | 訂單 2502EFE010/001 修改記錄如下: 20241213 08:45:37 (06023) 退火碼: >> H2, 用途碼: >> COG004, 背面標示: >> S000, 訂單背面顏色(五碼): >> BW73Z, 背面漆膜厚: >> NOM, 背面漆塗漆型式幾塗幾烤: >> 2, 鉻酸鹽: >> Z, 訂單厚度: >> 0.0142, 訂單重: >> 140, 重量容許率(下限): >> 10, 重量容許率(上限): >> 10, 訂單寬度: >> 41, 鍍製方式: >> MIN, 鋼捲內徑: >> 508, 鋼捲下限重: >> 3, 鋼捲上限重: >> 4.5, 壓花條件碼: >> -, 表面花紋: >> R, 綠色識別碼: >> -, 印刷輥號: >> -, 產品代碼: >> PPGL, 皮膜碼: >> -, 單位別: >> I, 油品種類: >> Z, 塗油量: >> Z, 包裝代碼: >> E0 , 保護膜碼: >> -, 客戶試片取樣型式: >> -, 調質碼: >> S, 套筒碼: >> P , 規格: >> A792SSGR80, 製造標準: >> ASTM, 表面處理劑種類: >> Z, 表面處理劑塗佈量: >> Z, 伸長率測試: >> N, 硬度測試碼: >> N, 抗拉強度測試: >> N, 降伏強度測試: >> N, 訂單正面顏色(五碼): >> SWH5V, 正面漆膜厚: >> 25, 正面漆塗漆型式幾塗幾烤: >> 2, 修邊碼: >> Y, 重量碼: >> AW, 鋼捲捲向: >> O, 鍍層碼: >> AZ35, | *:
PPGL | 2502EFE011/001 | 1. ASTM 鍍製方式為MIN 與"最終產品保證1/2 ASTM 厚度公差"不能共存 (OFP00216)-{.不符.} | 1. 製造標準為MS、ASTM或銷新加坡之訂單，若無技術指定優先用料，請優先使用國內料，勿使用ANFEN (OFP00406)-{.不符.} 2. ★提醒！MIN訂單先不要配安丰料★ (OFP00664)-{.不符.} | 1. ASTM 鍍製方式為MIN 與"最終產品保證1/2 ASTM 厚度公差"不能共存 (OFP00216)-{.不符.} 2. 鍍製方式為 MIN 或 TMI 時, 冷軋厚度公差 請改為 " 1/2 厚度公差" (OFP00265)-{.不符.} 3. 製造標準為MS、ASTM或銷新加坡之訂單，若無技術指定優先用料，請優先使用國內料，勿使用ANFEN (OFP00406)-{.不符.} 4. 【提醒】！本單為直立式包裝，嚴禁鍍鋅或烤漆後以STAGGER捲取 (OFP00451)-{.不符.} 5. ★提醒！MIN訂單先不要配安丰料★ (OFP00664)-{.不符.} 6. ※超耐候一系列用途要確認是否有英制公差需求，有英制公差需求時選配碼用ON027※ (OFP00680)-{.不符.} | 訂單:2502EFE011/001 CPL <生產備註> 事項如下 . 除HGI/ HGL 訂單邊緣不噴油. 其餘皆側緣噴油 (RMK00285) | 訂單:2502EFE011/001 CR1 <生產備註> 事項如下 . 此客戶有保證 全板形 急峻度 ≦ 0.7% ( ≦ 12 I-UNIT ) (RMK00583) | 訂單:2502EFE011/001 CR2 <生產備註> 事項如下 . 此客戶有保證 全板形 急峻度 ≦ 0.7% ( ≦ 12 I-UNIT ) (RMK00583) | 訂單:2502EFE011/001 CG1 <生產備註> 事項如下 . 鍍鋅表面不可有鋅痕、壓痕、凹陷、及刮傷 、應變痕等。 (RMK00054) . 鍍製方式 MIN 訂單. (RMK00073) . 此客戶有保證 全板形 急峻度 ≦ 0.7% ( ≦ 12 I-UNIT ) (RMK00583) . MIN訂單為平均厚度放行，實測厚度NG時，如單位長度符合範圍，請放行 (RMK00585) | 訂單:2502EFE011/001 CG2 <生產備註> 事項如下 . 鍍鋅表面不可有鋅痕、壓痕、凹陷、及刮傷 、應變痕等。 (RMK00054) . 鍍製方式 MIN 訂單. (RMK00073) . 此客戶有保證 全板形 急峻度 ≦ 0.7% ( ≦ 12 I-UNIT ) (RMK00583) . MIN訂單為平均厚度放行，實測厚度NG時，如單位長度符合範圍，請放行 (RMK00585) | 訂單:2502EFE011/001 CC1 <生產備註> 事項如下 . 正面面漆(20U)及正面總膜厚(25U)要求管制90%以上之膜厚,未達標準降級. (RMK00054) . 若背面面漆(20U)及背面總膜厚(25U)時要求管制90%以上之膜厚,未達標準降級 (RMK00054) . 面漆=18U(90%)~請購基準22U(110%),標準板總膜厚=5+20U(100%面漆). (RMK00054) . 30CM*全寬*留1塊給LAB及1塊給塗料商, (RMK00054) . 鍍製方式 MIN 訂單. (RMK00073) . 【捲取】注意！本單為直立式包裝。禁用STAGGER捲取送包裝！送RCL重處理例外。 (RMK00512) . 【抽氣量】白色系在CC1生產時,FINISH抽氣量請設定250,如生產中發生色差b值異常升高,請股長再加大抽氣量因應 (RMK00560) . 此客戶有保證 全板形 急峻度 ≦ 0.7% ( ≦ 12 I-UNIT ) (RMK00583) . MIN訂單為平均厚度放行，實測厚度NG時，如單位長度符合範圍，請放行 (RMK00585) | 訂單:2502EFE011/001 CC2 <生產備註> 事項如下 . 正面面漆(20U)及正面總膜厚(25U)要求管制90%以上之膜厚,未達標準降級. (RMK00054) . 若背面面漆(20U)及背面總膜厚(25U)時要求管制90%以上之膜厚,未達標準降級 (RMK00054) . 面漆=18U(90%)~請購基準22U(110%),標準板總膜厚=5+20U(100%面漆). (RMK00054) . 30CM*全寬*留1塊給LAB及1塊給塗料商, (RMK00054) . 鍍製方式 MIN 訂單. (RMK00073) . 【捲取】注意！本單為直立式包裝。禁用STAGGER捲取送包裝！送RCL重處理例外。 (RMK00512) . 【抽氣量】白色系在CC1生產時,FINISH抽氣量請設定250,如生產中發生色差b值異常升高,請股長再加大抽氣量因應 (RMK00560) . 此客戶有保證 全板形 急峻度 ≦ 0.7% ( ≦ 12 I-UNIT ) (RMK00583) . MIN訂單為平均厚度放行，實測厚度NG時，如單位長度符合範圍，請放行 (RMK00585) | 訂單:2502EFE011/001 RCL <生產備註> 事項如下 . 【捲取】注意！本單為直立式包裝。禁用STAGGER捲取送包裝！送RCL重處理例外。 (RMK00512) | 訂單:2502EFE011/001 CCPK 無 <生產備註> 事項 | 訂單:2502EFE011/001 CGQC 無 <品檢備註> 事項 | 訂單:2502EFE011/001 CCQC <品檢備註> 事項如下 . 【捲取】注意！本單為直立式包裝。禁用STAGGER捲取送包裝！送RCL重處理例外。 (RMK00512) | 訂單:2502EFE011/001 TOL 無 <生產備註> 事項 |  | 訂單 2502EFE011/001 修改記錄如下: 20241213 09:25:47 (06023) 退火碼: >> S1, 用途碼: >> COG003, 背面標示: >> S000, 訂單背面顏色(五碼): >> BW73Z, 背面漆膜厚: >> NOM, 背面漆塗漆型式幾塗幾烤: >> 2, 鉻酸鹽: >> Z, 訂單厚度: >> 0.018, 訂單重: >> 110, 重量容許率(下限): >> 10, 重量容許率(上限): >> 10, 訂單寬度: >> 48, 鍍製方式: >> MIN, 鋼捲內徑: >> 508, 鋼捲下限重: >> 3, 鋼捲上限重: >> 4.5, 壓花條件碼: >> -, 表面花紋: >> R, 綠色識別碼: >> -, 印刷輥號: >> -, 產品代碼: >> PPGL, 皮膜碼: >> -, 單位別: >> I, 油品種類: >> Z, 塗油量: >> Z, 包裝代碼: >> E0 , 保護膜碼: >> -, 客戶試片取樣型式: >> -, 調質碼: >> S, 套筒碼: >> P , 規格: >> A792SSGR33, 製造標準: >> ASTM, 表面處理劑種類: >> Z, 表面處理劑塗佈量: >> Z, 伸長率測試: >> N, 硬度測試碼: >> N, 抗拉強度測試: >> N, 降伏強度測試: >> N, 訂單正面顏色(五碼): >> SWH36, 正面漆膜厚: >> 25, 正面漆塗漆型式幾塗幾烤: >> 2, 修邊碼: >> Y, 重量碼: >> AW, 鋼捲捲向: >> O, 鍍層碼: >> AZ50, | *:
PPGI | 2502EFE012/001 | 1. ASTM 鍍製方式為MIN 與"最終產品保證1/2 ASTM 厚度公差"不能共存 (OFP00216)-{.不符.} | 1. 製造標準為MS、ASTM或銷新加坡之訂單，若無技術指定優先用料，請優先使用國內料，勿使用ANFEN (OFP00406)-{.不符.} 2. ★提醒！MIN訂單先不要配安丰料★ (OFP00664)-{.不符.} | 1. ASTM 鍍製方式為MIN 與"最終產品保證1/2 ASTM 厚度公差"不能共存 (OFP00216)-{.不符.} 2. 鍍製方式為 MIN 或 TMI 時, 冷軋厚度公差 請改為 " 1/2 厚度公差" (OFP00265)-{.不符.} 3. 製造標準為MS、ASTM或銷新加坡之訂單，若無技術指定優先用料，請優先使用國內料，勿使用ANFEN (OFP00406)-{.不符.} 4. 【提醒】！本單為直立式包裝，嚴禁鍍鋅或烤漆後以STAGGER捲取 (OFP00451)-{.不符.} 5. ★提醒！MIN訂單先不要配安丰料★ (OFP00664)-{.不符.} 6. ※超耐候一系列用途要確認是否有英制公差需求，有英制公差需求時選配碼用ON027※ (OFP00680)-{.不符.} 7. 用途別對應選配碼不符 (用途碼:COG003, 選配碼:ON027 不符)(OFP00030)-{.不符.} | 訂單:2502EFE012/001 CPL <生產備註> 事項如下 . 除HGI/ HGL 訂單邊緣不噴油. 其餘皆側緣噴油 (RMK00285) | 訂單:2502EFE012/001 CR1 <生產備註> 事項如下 . 此客戶有保證 全板形 急峻度 ≦ 0.7% ( ≦ 12 I-UNIT ) (RMK00583) | 訂單:2502EFE012/001 CR2 <生產備註> 事項如下 . 此客戶有保證 全板形 急峻度 ≦ 0.7% ( ≦ 12 I-UNIT ) (RMK00583) | 訂單:2502EFE012/001 CG1 <生產備註> 事項如下 . 【板形管制】因本產品客戶會用於戶外壁板，因此本單板形管制同戶外壁板 (RMK-E_CHIN) . 鍍鋅表面不可有鋅痕、壓痕、凹陷、及刮傷 、應變痕等 (RMK00053) . 鍍製方式 MIN 訂單. (RMK00073) . 此客戶有保證 全板形 急峻度 ≦ 0.7% ( ≦ 12 I-UNIT ) (RMK00583) . MIN訂單為平均厚度放行，實測厚度NG時，如單位長度符合範圍，請放行 (RMK00585) | 訂單:2502EFE012/001 CG2 <生產備註> 事項如下 . 【板形管制】因本產品客戶會用於戶外壁板，因此本單板形管制同戶外壁板 (RMK-E_CHIN) . 鍍鋅表面不可有鋅痕、壓痕、凹陷、及刮傷 、應變痕等 (RMK00053) . 鍍製方式 MIN 訂單. (RMK00073) . 此客戶有保證 全板形 急峻度 ≦ 0.7% ( ≦ 12 I-UNIT ) (RMK00583) . MIN訂單為平均厚度放行，實測厚度NG時，如單位長度符合範圍，請放行 (RMK00585) | 訂單:2502EFE012/001 CC1 <生產備註> 事項如下 . 【板形管制】因本產品客戶會用於戶外壁板，因此本單板形管制同戶外壁板 (RMK-E_CHIN) . 正面面漆(20U)及正面總膜厚(25U)要求管制90%以上之膜厚,未達標準降級. (RMK00053) . 若背面面漆(20U)及背面總膜厚(25U)時要求管制90%以上之膜厚,未達標準降級 (RMK00053) . 面漆=18U(90%)~請購基準22U(110%),標準板總膜厚=5+20U(100%面漆). (RMK00053) . 30CM*全寬*留給塗料商一片與實驗課一片。若背塗非B字頭塗料則留給塗料商2片與實驗課2片 (RMK00053) . 使用表調生產 (RMK00053) . 鍍製方式 MIN 訂單. (RMK00073) . 【捲取】注意！本單為直立式包裝。禁用STAGGER捲取送包裝！送RCL重處理例外。 (RMK00512) . 【抽氣量】白色系在CC1生產時,FINISH抽氣量請設定250,如生產中發生色差b值異常升高,請股長再加大抽氣量因應 (RMK00560) . 此客戶有保證 全板形 急峻度 ≦ 0.7% ( ≦ 12 I-UNIT ) (RMK00583) . MIN訂單為平均厚度放行，實測厚度NG時，如單位長度符合範圍，請放行 (RMK00585) | 訂單:2502EFE012/001 CC2 <生產備註> 事項如下 . 【板形管制】因本產品客戶會用於戶外壁板，因此本單板形管制同戶外壁板 (RMK-E_CHIN) . 正面面漆(20U)及正面總膜厚(25U)要求管制90%以上之膜厚,未達標準降級. (RMK00053) . 若背面面漆(20U)及背面總膜厚(25U)時要求管制90%以上之膜厚,未達標準降級 (RMK00053) . 面漆=18U(90%)~請購基準22U(110%),標準板總膜厚=5+20U(100%面漆). (RMK00053) . 30CM*全寬*留給塗料商一片與實驗課一片。若背塗非B字頭塗料則留給塗料商2片與實驗課2片 (RMK00053) . 使用表調生產 (RMK00053) . 鍍製方式 MIN 訂單. (RMK00073) . 20120627晨會決議 CC2生產 PPGI 時請使用表調 (RMK00191) . 【捲取】注意！本單為直立式包裝。禁用STAGGER捲取送包裝！送RCL重處理例外。 (RMK00512) . 【抽氣量】白色系在CC1生產時,FINISH抽氣量請設定250,如生產中發生色差b值異常升高,請股長再加大抽氣量因應 (RMK00560) . 此客戶有保證 全板形 急峻度 ≦ 0.7% ( ≦ 12 I-UNIT ) (RMK00583) . MIN訂單為平均厚度放行，實測厚度NG時，如單位長度符合範圍，請放行 (RMK00585) | 訂單:2502EFE012/001 RCL <生產備註> 事項如下 . 【捲取】注意！本單為直立式包裝。禁用STAGGER捲取送包裝！送RCL重處理例外。 (RMK00512) | 訂單:2502EFE012/001 CCPK 無 <生產備註> 事項 | 訂單:2502EFE012/001 CGQC <品檢備註> 事項如下 . 【板形管制】因本產品客戶會用於戶外壁板，因此本單板形管制同戶外壁板 (RMK-E_CHIN) . 鍍鋅表面不可有鋅痕、壓痕、凹陷、及刮傷 、應變痕等 (RMK00053) | 訂單:2502EFE012/001 CCQC <品檢備註> 事項如下 . 【板形管制】因本產品客戶會用於戶外壁板，因此本單板形管制同戶外壁板 (RMK-E_CHIN) . 正面面漆(20U)及正面總膜厚(25U)要求管制90%以上之膜厚,未達標準降級. (RMK00053) . 若背面面漆(20U)及背面總膜厚(25U)時要求管制90%以上之膜厚,未達標準降級 (RMK00053) . 面漆=18U(90%)~請購基準22U(110%),標準板總膜厚=5+20U(100%面漆). (RMK00053) . 30CM*全寬*留給塗料商一片與實驗課一片。若背塗非B字頭塗料則留給塗料商2片與實驗課2片 (RMK00053) . 【捲取】注意！本單為直立式包裝。禁用STAGGER捲取送包裝！送RCL重處理例外。 (RMK00512) | 訂單:2502EFE012/001 TOL 無 <生產備註> 事項 | 【板形管制】因本產品客戶會用於戶外壁板，因此本單板形管制同戶外壁板^^/CG1/CG2/CC1/CC2/CGQC/CCQC/^^ <<.E_CHIN 2024/12/20 08:11.>> | 訂單 2502EFE012/001 修改記錄如下: 20241213 09:37:19 (06023) 退火碼: >> H2, 用途碼: >> COG003, 背面標示: >> S000, 訂單背面顏色(五碼): >> BW73A, 背面漆膜厚: >> NOM, 背面漆塗漆型式幾塗幾烤: >> 2, 鉻酸鹽: >> Z, 訂單厚度: >> 0.015, 訂單重: >> 100, 重量容許率(下限): >> 10, 重量容許率(上限): >> 10, 訂單寬度: >> 40.75, 鍍製方式: >> MIN, 鋼捲內徑: >> 508, 鋼捲下限重: >> 3, 鋼捲上限重: >> 4.5, 壓花條件碼: >> -, 表面花紋: >> Z, 綠色識別碼: >> -, 印刷輥號: >> -, 產品代碼: >> PPGI, 皮膜碼: >> -, 單位別: >> I, 油品種類: >> Z, 塗油量: >> Z, 包裝代碼: >> E0 , 保護膜碼: >> -, 客戶試片取樣型式: >> -, 調質碼: >> S, 套筒碼: >> P , 規格: >> A653SSGR80, 製造標準: >> ASTM, 表面處理劑種類: >> Z, 表面處理劑塗佈量: >> Z, 伸長率測試: >> N, 硬度測試碼: >> N, 抗拉強度測試: >> N, 降伏強度測試: >> N, 厚度變異: >> 0, 訂單正面顏色(五碼): >> SWH63, 正面漆膜厚: >> 25, 正面漆塗漆型式幾塗幾烤: >> 2, 修邊碼: >> Y, 重量碼: >> AW, 鋼捲捲向: >> I, 鍍層碼: >> G90, | *:
PPGI | 2502EFE013/001 | 1. ASTM 鍍製方式為MIN 與"最終產品保證1/2 ASTM 厚度公差"不能共存 (OFP00216)-{.不符.} | 1. 製造標準為MS、ASTM或銷新加坡之訂單，若無技術指定優先用料，請優先使用國內料，勿使用ANFEN (OFP00406)-{.不符.} 2. ★提醒！MIN訂單先不要配安丰料★ (OFP00664)-{.不符.} | 1. ASTM 鍍製方式為MIN 與"最終產品保證1/2 ASTM 厚度公差"不能共存 (OFP00216)-{.不符.} 2. 鍍製方式為 MIN 或 TMI 時, 冷軋厚度公差 請改為 " 1/2 厚度公差" (OFP00265)-{.不符.} 3. 製造標準為MS、ASTM或銷新加坡之訂單，若無技術指定優先用料，請優先使用國內料，勿使用ANFEN (OFP00406)-{.不符.} 4. 【提醒】！本單為直立式包裝，嚴禁鍍鋅或烤漆後以STAGGER捲取 (OFP00451)-{.不符.} 5. ★提醒！MIN訂單先不要配安丰料★ (OFP00664)-{.不符.} 6. ※超耐候一系列用途要確認是否有英制公差需求，有英制公差需求時選配碼用ON027※ (OFP00680)-{.不符.} 7. 用途別對應選配碼不符 (用途碼:COG003, 選配碼:ON027 不符)(OFP00030)-{.不符.} | 訂單:2502EFE013/001 CPL <生產備註> 事項如下 . 除HGI/ HGL 訂單邊緣不噴油. 其餘皆側緣噴油 (RMK00285) | 訂單:2502EFE013/001 CR1 <生產備註> 事項如下 . 此客戶有保證 全板形 急峻度 ≦ 0.7% ( ≦ 12 I-UNIT ) (RMK00583) | 訂單:2502EFE013/001 CR2 <生產備註> 事項如下 . 此客戶有保證 全板形 急峻度 ≦ 0.7% ( ≦ 12 I-UNIT ) (RMK00583) | 訂單:2502EFE013/001 CG1 <生產備註> 事項如下 . 鍍鋅表面不可有鋅痕、壓痕、凹陷、及刮傷 、應變痕等 (RMK00053) . 鍍製方式 MIN 訂單. (RMK00073) . 此客戶有保證 全板形 急峻度 ≦ 0.7% ( ≦ 12 I-UNIT ) (RMK00583) . MIN訂單為平均厚度放行，實測厚度NG時，如單位長度符合範圍，請放行 (RMK00585) | 訂單:2502EFE013/001 CG2 <生產備註> 事項如下 . 鍍鋅表面不可有鋅痕、壓痕、凹陷、及刮傷 、應變痕等 (RMK00053) . 鍍製方式 MIN 訂單. (RMK00073) . 此客戶有保證 全板形 急峻度 ≦ 0.7% ( ≦ 12 I-UNIT ) (RMK00583) . MIN訂單為平均厚度放行，實測厚度NG時，如單位長度符合範圍，請放行 (RMK00585) | 訂單:2502EFE013/001 CC1 <生產備註> 事項如下 . 正面面漆(20U)及正面總膜厚(25U)要求管制90%以上之膜厚,未達標準降級. (RMK00053) . 若背面面漆(20U)及背面總膜厚(25U)時要求管制90%以上之膜厚,未達標準降級 (RMK00053) . 面漆=18U(90%)~請購基準22U(110%),標準板總膜厚=5+20U(100%面漆). (RMK00053) . 30CM*全寬*留給塗料商一片與實驗課一片。若背塗非B字頭塗料則留給塗料商2片與實驗課2片 (RMK00053) . 使用表調生產 (RMK00053) . 鍍製方式 MIN 訂單. (RMK00073) . 【捲取】注意！本單為直立式包裝。禁用STAGGER捲取送包裝！送RCL重處理例外。 (RMK00512) . 【抽氣量】白色系在CC1生產時,FINISH抽氣量請設定250,如生產中發生色差b值異常升高,請股長再加大抽氣量因應 (RMK00560) . 此客戶有保證 全板形 急峻度 ≦ 0.7% ( ≦ 12 I-UNIT ) (RMK00583) . MIN訂單為平均厚度放行，實測厚度NG時，如單位長度符合範圍，請放行 (RMK00585) | 訂單:2502EFE013/001 CC2 <生產備註> 事項如下 . 正面面漆(20U)及正面總膜厚(25U)要求管制90%以上之膜厚,未達標準降級. (RMK00053) . 若背面面漆(20U)及背面總膜厚(25U)時要求管制90%以上之膜厚,未達標準降級 (RMK00053) . 面漆=18U(90%)~請購基準22U(110%),標準板總膜厚=5+20U(100%面漆). (RMK00053) . 30CM*全寬*留給塗料商一片與實驗課一片。若背塗非B字頭塗料則留給塗料商2片與實驗課2片 (RMK00053) . 使用表調生產 (RMK00053) . 鍍製方式 MIN 訂單. (RMK00073) . 20120627晨會決議 CC2生產 PPGI 時請使用表調 (RMK00191) . 【捲取】注意！本單為直立式包裝。禁用STAGGER捲取送包裝！送RCL重處理例外。 (RMK00512) . 【抽氣量】白色系在CC1生產時,FINISH抽氣量請設定250,如生產中發生色差b值異常升高,請股長再加大抽氣量因應 (RMK00560) . 此客戶有保證 全板形 急峻度 ≦ 0.7% ( ≦ 12 I-UNIT ) (RMK00583) . MIN訂單為平均厚度放行，實測厚度NG時，如單位長度符合範圍，請放行 (RMK00585) | 訂單:2502EFE013/001 RCL <生產備註> 事項如下 . 【捲取】注意！本單為直立式包裝。禁用STAGGER捲取送包裝！送RCL重處理例外。 (RMK00512) | 訂單:2502EFE013/001 CCPK 無 <生產備註> 事項 | 訂單:2502EFE013/001 CGQC <品檢備註> 事項如下 . 鍍鋅表面不可有鋅痕、壓痕、凹陷、及刮傷 、應變痕等 (RMK00053) | 訂單:2502EFE013/001 CCQC <品檢備註> 事項如下 . 正面面漆(20U)及正面總膜厚(25U)要求管制90%以上之膜厚,未達標準降級. (RMK00053) . 若背面面漆(20U)及背面總膜厚(25U)時要求管制90%以上之膜厚,未達標準降級 (RMK00053) . 面漆=18U(90%)~請購基準22U(110%),標準板總膜厚=5+20U(100%面漆). (RMK00053) . 30CM*全寬*留給塗料商一片與實驗課一片。若背塗非B字頭塗料則留給塗料商2片與實驗課2片 (RMK00053) . 【捲取】注意！本單為直立式包裝。禁用STAGGER捲取送包裝！送RCL重處理例外。 (RMK00512) | 訂單:2502EFE013/001 TOL 無 <生產備註> 事項 |  | 訂單 2502EFE013/001 修改記錄如下: 20241213 11:46:00 (06023) 退火碼: >> S1, 用途碼: >> COG003, 背面標示: >> S000, 訂單背面顏色(五碼): >> BW73A, 背面漆膜厚: >> NOM, 背面漆塗漆型式幾塗幾烤: >> 2, 鉻酸鹽: >> Z, 訂單厚度: >> 0.015, 訂單重: >> 140, 重量容許率(下限): >> 10, 重量容許率(上限): >> 10, 訂單寬度: >> 35.8, 鍍製方式: >> MIN, 鋼捲內徑: >> 508, 鋼捲下限重: >> 3, 鋼捲上限重: >> 4.5, 壓花條件碼: >> -, 表面花紋: >> Z, 綠色識別碼: >> -, 印刷輥號: >> -, 產品代碼: >> PPGI, 皮膜碼: >> -, 單位別: >> I, 油品種類: >> Z, 塗油量: >> Z, 包裝代碼: >> E0 , 保護膜碼: >> -, 客戶試片取樣型式: >> -, 調質碼: >> S, 套筒碼: >> P , 規格: >> A653SSGR33, 製造標準: >> ASTM, 表面處理劑種類: >> Z, 表面處理劑塗佈量: >> Z, 伸長率測試: >> N, 硬度測試碼: >> N, 抗拉強度測試: >> N, 降伏強度測試: >> N, 厚度變異: >> 0, 訂單正面顏色(五碼): >> SWH31, 正面漆膜厚: >> 25, 正面漆塗漆型式幾塗幾烤: >> 2, 修邊碼: >> Y, 重量碼: >> AW, 鋼捲捲向: >> I, 鍍層碼: >> G90, | *:
PPGI | 2502EFE013/002 | 1. ASTM 鍍製方式為MIN 與"最終產品保證1/2 ASTM 厚度公差"不能共存 (OFP00216)-{.不符.} | 1. 製造標準為MS、ASTM或銷新加坡之訂單，若無技術指定優先用料，請優先使用國內料，勿使用ANFEN (OFP00406)-{.不符.} 2. ★提醒！MIN訂單先不要配安丰料★ (OFP00664)-{.不符.} | 1. ASTM 鍍製方式為MIN 與"最終產品保證1/2 ASTM 厚度公差"不能共存 (OFP00216)-{.不符.} 2. 鍍製方式為 MIN 或 TMI 時, 冷軋厚度公差 請改為 " 1/2 厚度公差" (OFP00265)-{.不符.} 3. 製造標準為MS、ASTM或銷新加坡之訂單，若無技術指定優先用料，請優先使用國內料，勿使用ANFEN (OFP00406)-{.不符.} 4. 【提醒】！本單為直立式包裝，嚴禁鍍鋅或烤漆後以STAGGER捲取 (OFP00451)-{.不符.} 5. ★提醒！MIN訂單先不要配安丰料★ (OFP00664)-{.不符.} 6. ※超耐候一系列用途要確認是否有英制公差需求，有英制公差需求時選配碼用ON027※ (OFP00680)-{.不符.} 7. 用途別對應選配碼不符 (用途碼:COG003, 選配碼:ON027 不符)(OFP00030)-{.不符.} | 訂單:2502EFE013/002 CPL <生產備註> 事項如下 . 除HGI/ HGL 訂單邊緣不噴油. 其餘皆側緣噴油 (RMK00285) | 訂單:2502EFE013/002 CR1 <生產備註> 事項如下 . 此客戶有保證 全板形 急峻度 ≦ 0.7% ( ≦ 12 I-UNIT ) (RMK00583) | 訂單:2502EFE013/002 CR2 <生產備註> 事項如下 . 此客戶有保證 全板形 急峻度 ≦ 0.7% ( ≦ 12 I-UNIT ) (RMK00583) | 訂單:2502EFE013/002 CG1 <生產備註> 事項如下 . 鍍鋅表面不可有鋅痕、壓痕、凹陷、及刮傷 、應變痕等 (RMK00053) . 鍍製方式 MIN 訂單. (RMK00073) . 此客戶有保證 全板形 急峻度 ≦ 0.7% ( ≦ 12 I-UNIT ) (RMK00583) . MIN訂單為平均厚度放行，實測厚度NG時，如單位長度符合範圍，請放行 (RMK00585) | 訂單:2502EFE013/002 CG2 <生產備註> 事項如下 . 鍍鋅表面不可有鋅痕、壓痕、凹陷、及刮傷 、應變痕等 (RMK00053) . 鍍製方式 MIN 訂單. (RMK00073) . 此客戶有保證 全板形 急峻度 ≦ 0.7% ( ≦ 12 I-UNIT ) (RMK00583) . MIN訂單為平均厚度放行，實測厚度NG時，如單位長度符合範圍，請放行 (RMK00585) | 訂單:2502EFE013/002 CC1 <生產備註> 事項如下 . 正面面漆(20U)及正面總膜厚(25U)要求管制90%以上之膜厚,未達標準降級. (RMK00053) . 若背面面漆(20U)及背面總膜厚(25U)時要求管制90%以上之膜厚,未達標準降級 (RMK00053) . 面漆=18U(90%)~請購基準22U(110%),標準板總膜厚=5+20U(100%面漆). (RMK00053) . 30CM*全寬*留給塗料商一片與實驗課一片。若背塗非B字頭塗料則留給塗料商2片與實驗課2片 (RMK00053) . 使用表調生產 (RMK00053) . 鍍製方式 MIN 訂單. (RMK00073) . 【捲取】注意！本單為直立式包裝。禁用STAGGER捲取送包裝！送RCL重處理例外。 (RMK00512) . 【抽氣量】白色系在CC1生產時,FINISH抽氣量請設定250,如生產中發生色差b值異常升高,請股長再加大抽氣量因應 (RMK00560) . 此客戶有保證 全板形 急峻度 ≦ 0.7% ( ≦ 12 I-UNIT ) (RMK00583) . MIN訂單為平均厚度放行，實測厚度NG時，如單位長度符合範圍，請放行 (RMK00585) | 訂單:2502EFE013/002 CC2 <生產備註> 事項如下 . 正面面漆(20U)及正面總膜厚(25U)要求管制90%以上之膜厚,未達標準降級. (RMK00053) . 若背面面漆(20U)及背面總膜厚(25U)時要求管制90%以上之膜厚,未達標準降級 (RMK00053) . 面漆=18U(90%)~請購基準22U(110%),標準板總膜厚=5+20U(100%面漆). (RMK00053) . 30CM*全寬*留給塗料商一片與實驗課一片。若背塗非B字頭塗料則留給塗料商2片與實驗課2片 (RMK00053) . 使用表調生產 (RMK00053) . 鍍製方式 MIN 訂單. (RMK00073) . 20120627晨會決議 CC2生產 PPGI 時請使用表調 (RMK00191) . 【捲取】注意！本單為直立式包裝。禁用STAGGER捲取送包裝！送RCL重處理例外。 (RMK00512) . 【抽氣量】白色系在CC1生產時,FINISH抽氣量請設定250,如生產中發生色差b值異常升高,請股長再加大抽氣量因應 (RMK00560) . 此客戶有保證 全板形 急峻度 ≦ 0.7% ( ≦ 12 I-UNIT ) (RMK00583) . MIN訂單為平均厚度放行，實測厚度NG時，如單位長度符合範圍，請放行 (RMK00585) | 訂單:2502EFE013/002 RCL <生產備註> 事項如下 . 【捲取】注意！本單為直立式包裝。禁用STAGGER捲取送包裝！送RCL重處理例外。 (RMK00512) | 訂單:2502EFE013/002 CCPK 無 <生產備註> 事項 | 訂單:2502EFE013/002 CGQC <品檢備註> 事項如下 . 鍍鋅表面不可有鋅痕、壓痕、凹陷、及刮傷 、應變痕等 (RMK00053) | 訂單:2502EFE013/002 CCQC <品檢備註> 事項如下 . 正面面漆(20U)及正面總膜厚(25U)要求管制90%以上之膜厚,未達標準降級. (RMK00053) . 若背面面漆(20U)及背面總膜厚(25U)時要求管制90%以上之膜厚,未達標準降級 (RMK00053) . 面漆=18U(90%)~請購基準22U(110%),標準板總膜厚=5+20U(100%面漆). (RMK00053) . 30CM*全寬*留給塗料商一片與實驗課一片。若背塗非B字頭塗料則留給塗料商2片與實驗課2片 (RMK00053) . 【捲取】注意！本單為直立式包裝。禁用STAGGER捲取送包裝！送RCL重處理例外。 (RMK00512) | 訂單:2502EFE013/002 TOL 無 <生產備註> 事項 |  | 訂單 2502EFE013/002 修改記錄如下: 20241213 11:46:07 (06023) 退火碼: >> H2, 用途碼: >> COG003, 背面標示: >> S000, 訂單背面顏色(五碼): >> BW73A, 背面漆膜厚: >> NOM, 背面漆塗漆型式幾塗幾烤: >> 2, 鉻酸鹽: >> Z, 訂單厚度: >> 0.015, 訂單重: >> 140, 重量容許率(下限): >> 10, 重量容許率(上限): >> 10, 訂單寬度: >> 40.75, 鍍製方式: >> MIN, 鋼捲內徑: >> 508, 鋼捲下限重: >> 3, 鋼捲上限重: >> 4.5, 壓花條件碼: >> -, 表面花紋: >> Z, 綠色識別碼: >> -, 印刷輥號: >> -, 產品代碼: >> PPGI, 皮膜碼: >> -, 單位別: >> I, 油品種類: >> Z, 塗油量: >> Z, 包裝代碼: >> E0 , 保護膜碼: >> -, 客戶試片取樣型式: >> -, 調質碼: >> S, 套筒碼: >> P , 規格: >> A653SSGR80, 製造標準: >> ASTM, 表面處理劑種類: >> Z, 表面處理劑塗佈量: >> Z, 伸長率測試: >> N, 硬度測試碼: >> N, 抗拉強度測試: >> N, 降伏強度測試: >> N, 厚度變異: >> 0, 訂單正面顏色(五碼): >> SWH31, 正面漆膜厚: >> 25, 正面漆塗漆型式幾塗幾烤: >> 2, 修邊碼: >> Y, 重量碼: >> AW, 鋼捲捲向: >> I, 鍍層碼: >> G90, | *:
PPGI | 2502EFE013/003 | 1. ASTM 鍍製方式為MIN 與"最終產品保證1/2 ASTM 厚度公差"不能共存 (OFP00216)-{.不符.} | 1. 製造標準為MS、ASTM或銷新加坡之訂單，若無技術指定優先用料，請優先使用國內料，勿使用ANFEN (OFP00406)-{.不符.} 2. ★提醒！MIN訂單先不要配安丰料★ (OFP00664)-{.不符.} | 1. ASTM 鍍製方式為MIN 與"最終產品保證1/2 ASTM 厚度公差"不能共存 (OFP00216)-{.不符.} 2. 鍍製方式為 MIN 或 TMI 時, 冷軋厚度公差 請改為 " 1/2 厚度公差" (OFP00265)-{.不符.} 3. 製造標準為MS、ASTM或銷新加坡之訂單，若無技術指定優先用料，請優先使用國內料，勿使用ANFEN (OFP00406)-{.不符.} 4. 【提醒】！本單為直立式包裝，嚴禁鍍鋅或烤漆後以STAGGER捲取 (OFP00451)-{.不符.} 5. ★提醒！MIN訂單先不要配安丰料★ (OFP00664)-{.不符.} 6. ※超耐候一系列用途要確認是否有英制公差需求，有英制公差需求時選配碼用ON027※ (OFP00680)-{.不符.} 7. 用途別對應選配碼不符 (用途碼:COG003, 選配碼:ON027 不符)(OFP00030)-{.不符.} | 訂單:2502EFE013/003 CPL <生產備註> 事項如下 . 除HGI/ HGL 訂單邊緣不噴油. 其餘皆側緣噴油 (RMK00285) | 訂單:2502EFE013/003 CR1 <生產備註> 事項如下 . 此客戶有保證 全板形 急峻度 ≦ 0.7% ( ≦ 12 I-UNIT ) (RMK00583) | 訂單:2502EFE013/003 CR2 <生產備註> 事項如下 . 此客戶有保證 全板形 急峻度 ≦ 0.7% ( ≦ 12 I-UNIT ) (RMK00583) | 訂單:2502EFE013/003 CG1 <生產備註> 事項如下 . 鍍鋅表面不可有鋅痕、壓痕、凹陷、及刮傷 、應變痕等 (RMK00053) . 鍍製方式 MIN 訂單. (RMK00073) . 此客戶有保證 全板形 急峻度 ≦ 0.7% ( ≦ 12 I-UNIT ) (RMK00583) . MIN訂單為平均厚度放行，實測厚度NG時，如單位長度符合範圍，請放行 (RMK00585) | 訂單:2502EFE013/003 CG2 <生產備註> 事項如下 . 鍍鋅表面不可有鋅痕、壓痕、凹陷、及刮傷 、應變痕等 (RMK00053) . 鍍製方式 MIN 訂單. (RMK00073) . 此客戶有保證 全板形 急峻度 ≦ 0.7% ( ≦ 12 I-UNIT ) (RMK00583) . MIN訂單為平均厚度放行，實測厚度NG時，如單位長度符合範圍，請放行 (RMK00585) | 訂單:2502EFE013/003 CC1 <生產備註> 事項如下 . 正面面漆(20U)及正面總膜厚(25U)要求管制90%以上之膜厚,未達標準降級. (RMK00053) . 若背面面漆(20U)及背面總膜厚(25U)時要求管制90%以上之膜厚,未達標準降級 (RMK00053) . 面漆=18U(90%)~請購基準22U(110%),標準板總膜厚=5+20U(100%面漆). (RMK00053) . 30CM*全寬*留給塗料商一片與實驗課一片。若背塗非B字頭塗料則留給塗料商2片與實驗課2片 (RMK00053) . 使用表調生產 (RMK00053) . 鍍製方式 MIN 訂單. (RMK00073) . 【捲取】注意！本單為直立式包裝。禁用STAGGER捲取送包裝！送RCL重處理例外。 (RMK00512) . 【抽氣量】白色系在CC1生產時,FINISH抽氣量請設定250,如生產中發生色差b值異常升高,請股長再加大抽氣量因應 (RMK00560) . 此客戶有保證 全板形 急峻度 ≦ 0.7% ( ≦ 12 I-UNIT ) (RMK00583) . MIN訂單為平均厚度放行，實測厚度NG時，如單位長度符合範圍，請放行 (RMK00585) | 訂單:2502EFE013/003 CC2 <生產備註> 事項如下 . 正面面漆(20U)及正面總膜厚(25U)要求管制90%以上之膜厚,未達標準降級. (RMK00053) . 若背面面漆(20U)及背面總膜厚(25U)時要求管制90%以上之膜厚,未達標準降級 (RMK00053) . 面漆=18U(90%)~請購基準22U(110%),標準板總膜厚=5+20U(100%面漆). (RMK00053) . 30CM*全寬*留給塗料商一片與實驗課一片。若背塗非B字頭塗料則留給塗料商2片與實驗課2片 (RMK00053) . 使用表調生產 (RMK00053) . 鍍製方式 MIN 訂單. (RMK00073) . 20120627晨會決議 CC2生產 PPGI 時請使用表調 (RMK00191) . 【捲取】注意！本單為直立式包裝。禁用STAGGER捲取送包裝！送RCL重處理例外。 (RMK00512) . 【抽氣量】白色系在CC1生產時,FINISH抽氣量請設定250,如生產中發生色差b值異常升高,請股長再加大抽氣量因應 (RMK00560) . 此客戶有保證 全板形 急峻度 ≦ 0.7% ( ≦ 12 I-UNIT ) (RMK00583) . MIN訂單為平均厚度放行，實測厚度NG時，如單位長度符合範圍，請放行 (RMK00585) | 訂單:2502EFE013/003 RCL <生產備註> 事項如下 . 【捲取】注意！本單為直立式包裝。禁用STAGGER捲取送包裝！送RCL重處理例外。 (RMK00512) | 訂單:2502EFE013/003 CCPK 無 <生產備註> 事項 | 訂單:2502EFE013/003 CGQC <品檢備註> 事項如下 . 鍍鋅表面不可有鋅痕、壓痕、凹陷、及刮傷 、應變痕等 (RMK00053) | 訂單:2502EFE013/003 CCQC <品檢備註> 事項如下 . 正面面漆(20U)及正面總膜厚(25U)要求管制90%以上之膜厚,未達標準降級. (RMK00053) . 若背面面漆(20U)及背面總膜厚(25U)時要求管制90%以上之膜厚,未達標準降級 (RMK00053) . 面漆=18U(90%)~請購基準22U(110%),標準板總膜厚=5+20U(100%面漆). (RMK00053) . 30CM*全寬*留給塗料商一片與實驗課一片。若背塗非B字頭塗料則留給塗料商2片與實驗課2片 (RMK00053) . 【捲取】注意！本單為直立式包裝。禁用STAGGER捲取送包裝！送RCL重處理例外。 (RMK00512) | 訂單:2502EFE013/003 TOL 無 <生產備註> 事項 |  | 訂單 2502EFE013/003 修改記錄如下: 20241213 11:46:14 (06023) 退火碼: >> S1, 用途碼: >> COG003, 背面標示: >> S000, 訂單背面顏色(五碼): >> BW73A, 背面漆膜厚: >> NOM, 背面漆塗漆型式幾塗幾烤: >> 2, 鉻酸鹽: >> Z, 訂單厚度: >> 0.015, 訂單重: >> 100, 重量容許率(下限): >> 10, 重量容許率(上限): >> 10, 訂單寬度: >> 35.8, 鍍製方式: >> MIN, 鋼捲內徑: >> 508, 鋼捲下限重: >> 3, 鋼捲上限重: >> 4.5, 壓花條件碼: >> -, 表面花紋: >> Z, 綠色識別碼: >> -, 印刷輥號: >> -, 產品代碼: >> PPGI, 皮膜碼: >> -, 單位別: >> I, 油品種類: >> Z, 塗油量: >> Z, 包裝代碼: >> E0 , 保護膜碼: >> -, 客戶試片取樣型式: >> -, 調質碼: >> S, 套筒碼: >> P , 規格: >> A653SSGR33, 製造標準: >> ASTM, 表面處理劑種類: >> Z, 表面處理劑塗佈量: >> Z, 伸長率測試: >> N, 硬度測試碼: >> N, 抗拉強度測試: >> N, 降伏強度測試: >> N, 厚度變異: >> 0, 訂單正面顏色(五碼): >> SWH63, 正面漆膜厚: >> 25, 正面漆塗漆型式幾塗幾烤: >> 2, 修邊碼: >> Y, 重量碼: >> AW, 鋼捲捲向: >> I, 鍍層碼: >> G90, | *:
PPGL | 2502EFE014/001 | 1. ASTM 鍍製方式為MIN 與"最終產品保證1/2 ASTM 厚度公差"不能共存 (OFP00216)-{.不符.} | 1. 製造標準為MS、ASTM或銷新加坡之訂單，若無技術指定優先用料，請優先使用國內料，勿使用ANFEN (OFP00406)-{.不符.} 2. ★提醒！MIN訂單先不要配安丰料★ (OFP00664)-{.不符.} | 1. ASTM 鍍製方式為MIN 與"最終產品保證1/2 ASTM 厚度公差"不能共存 (OFP00216)-{.不符.} 2. 鍍製方式為 MIN 或 TMI 時, 冷軋厚度公差 請改為 " 1/2 厚度公差" (OFP00265)-{.不符.} 3. 製造標準為MS、ASTM或銷新加坡之訂單，若無技術指定優先用料，請優先使用國內料，勿使用ANFEN (OFP00406)-{.不符.} 4. 【提醒】！本單為直立式包裝，嚴禁鍍鋅或烤漆後以STAGGER捲取 (OFP00451)-{.不符.} 5. ★提醒！MIN訂單先不要配安丰料★ (OFP00664)-{.不符.} 6. ※超耐候一系列用途要確認是否有英制公差需求，有英制公差需求時選配碼用ON027※ (OFP00680)-{.不符.} | 訂單:2502EFE014/001 CPL <生產備註> 事項如下 . 除HGI/ HGL 訂單邊緣不噴油. 其餘皆側緣噴油 (RMK00285) | 訂單:2502EFE014/001 CR1 <生產備註> 事項如下 . 此客戶有保證 全板形 急峻度 ≦ 0.7% ( ≦ 12 I-UNIT ) (RMK00583) | 訂單:2502EFE014/001 CR2 <生產備註> 事項如下 . 此客戶有保證 全板形 急峻度 ≦ 0.7% ( ≦ 12 I-UNIT ) (RMK00583) | 訂單:2502EFE014/001 CG1 <生產備註> 事項如下 . 【板形管制】因本產品客戶會用於戶外壁板，因此本單板形管制同戶外壁板 (RMK-E_CHIN) . 鍍鋅表面不可有鋅痕、壓痕、凹陷、及刮傷 、應變痕等。 (RMK00054) . 鍍製方式 MIN 訂單. (RMK00073) . 此客戶有保證 全板形 急峻度 ≦ 0.7% ( ≦ 12 I-UNIT ) (RMK00583) . MIN訂單為平均厚度放行，實測厚度NG時，如單位長度符合範圍，請放行 (RMK00585) | 訂單:2502EFE014/001 CG2 <生產備註> 事項如下 . 【板形管制】因本產品客戶會用於戶外壁板，因此本單板形管制同戶外壁板 (RMK-E_CHIN) . 鍍鋅表面不可有鋅痕、壓痕、凹陷、及刮傷 、應變痕等。 (RMK00054) . 鍍製方式 MIN 訂單. (RMK00073) . 此客戶有保證 全板形 急峻度 ≦ 0.7% ( ≦ 12 I-UNIT ) (RMK00583) . MIN訂單為平均厚度放行，實測厚度NG時，如單位長度符合範圍，請放行 (RMK00585) | 訂單:2502EFE014/001 CC1 <生產備註> 事項如下 . 【板形管制】因本產品客戶會用於戶外壁板，因此本單板形管制同戶外壁板 (RMK-E_CHIN) . 正面面漆(20U)及正面總膜厚(25U)要求管制90%以上之膜厚,未達標準降級. (RMK00054) . 若背面面漆(20U)及背面總膜厚(25U)時要求管制90%以上之膜厚,未達標準降級 (RMK00054) . 面漆=18U(90%)~請購基準22U(110%),標準板總膜厚=5+20U(100%面漆). (RMK00054) . 30CM*全寬*留1塊給LAB及1塊給塗料商, (RMK00054) . 鍍製方式 MIN 訂單. (RMK00073) . 【捲取】注意！本單為直立式包裝。禁用STAGGER捲取送包裝！送RCL重處理例外。 (RMK00512) . 此客戶有保證 全板形 急峻度 ≦ 0.7% ( ≦ 12 I-UNIT ) (RMK00583) . MIN訂單為平均厚度放行，實測厚度NG時，如單位長度符合範圍，請放行 (RMK00585) | 訂單:2502EFE014/001 CC2 <生產備註> 事項如下 . 【板形管制】因本產品客戶會用於戶外壁板，因此本單板形管制同戶外壁板 (RMK-E_CHIN) . 正面面漆(20U)及正面總膜厚(25U)要求管制90%以上之膜厚,未達標準降級. (RMK00054) . 若背面面漆(20U)及背面總膜厚(25U)時要求管制90%以上之膜厚,未達標準降級 (RMK00054) . 面漆=18U(90%)~請購基準22U(110%),標準板總膜厚=5+20U(100%面漆). (RMK00054) . 30CM*全寬*留1塊給LAB及1塊給塗料商, (RMK00054) . 鍍製方式 MIN 訂單. (RMK00073) . 【捲取】注意！本單為直立式包裝。禁用STAGGER捲取送包裝！送RCL重處理例外。 (RMK00512) . 此客戶有保證 全板形 急峻度 ≦ 0.7% ( ≦ 12 I-UNIT ) (RMK00583) . MIN訂單為平均厚度放行，實測厚度NG時，如單位長度符合範圍，請放行 (RMK00585) | 訂單:2502EFE014/001 RCL <生產備註> 事項如下 . 【捲取】注意！本單為直立式包裝。禁用STAGGER捲取送包裝！送RCL重處理例外。 (RMK00512) | 訂單:2502EFE014/001 CCPK 無 <生產備註> 事項 | 訂單:2502EFE014/001 CGQC <品檢備註> 事項如下 . 【板形管制】因本產品客戶會用於戶外壁板，因此本單板形管制同戶外壁板 (RMK-E_CHIN) | 訂單:2502EFE014/001 CCQC <品檢備註> 事項如下 . 【板形管制】因本產品客戶會用於戶外壁板，因此本單板形管制同戶外壁板 (RMK-E_CHIN) . 【捲取】注意！本單為直立式包裝。禁用STAGGER捲取送包裝！送RCL重處理例外。 (RMK00512) | 訂單:2502EFE014/001 TOL 無 <生產備註> 事項 | 【板形管制】因本產品客戶會用於戶外壁板，因此本單板形管制同戶外壁板^^/CG1/CG2/CC1/CC2/CGQC/CCQC/^^ <<.E_CHIN 2024/12/20 15:08.>> | 訂單 2502EFE014/001 修改記錄如下: 20241213 13:13:04 (06023) 退火碼: >> S1, 用途碼: >> COG003, 背面標示: >> S000, 訂單背面顏色(五碼): >> BW73Z, 背面漆膜厚: >> NOM, 背面漆塗漆型式幾塗幾烤: >> 2, 鉻酸鹽: >> Z, 訂單厚度: >> 0.015, 訂單重: >> 40, 重量容許率(下限): >> 10, 重量容許率(上限): >> 10, 訂單寬度: >> 35.8, 鍍製方式: >> MIN, 鋼捲內徑: >> 508, 鋼捲下限重: >> 3, 鋼捲上限重: >> 4.5, 壓花條件碼: >> -, 表面花紋: >> R, 綠色識別碼: >> -, 印刷輥號: >> -, 產品代碼: >> PPGL, 皮膜碼: >> -, 單位別: >> I, 油品種類: >> Z, 塗油量: >> Z, 包裝代碼: >> E0 , 保護膜碼: >> -, 客戶試片取樣型式: >> -, 調質碼: >> S, 套筒碼: >> P , 規格: >> A792SSGR33, 製造標準: >> ASTM, 表面處理劑種類: >> Z, 表面處理劑塗佈量: >> Z, 伸長率測試: >> N, 硬度測試碼: >> N, 抗拉強度測試: >> N, 降伏強度測試: >> N, 厚度變異: >> 0, 訂單正面顏色(五碼): >> SYH5X, 正面漆膜厚: >> 25, 正面漆塗漆型式幾塗幾烤: >> 2, 修邊碼: >> Y, 重量碼: >> AW, 鋼捲捲向: >> I, 鍍層碼: >> AZ50, | *:
PPGL | 2502EFE015/001 | 1. ASTM 鍍製方式為MIN 與"最終產品保證1/2 ASTM 厚度公差"不能共存 (OFP00216)-{.不符.} | 1. 製造標準為MS、ASTM或銷新加坡之訂單，若無技術指定優先用料，請優先使用國內料，勿使用ANFEN (OFP00406)-{.不符.} 2. ★提醒！MIN訂單先不要配安丰料★ (OFP00664)-{.不符.} | 1. ASTM 鍍製方式為MIN 與"最終產品保證1/2 ASTM 厚度公差"不能共存 (OFP00216)-{.不符.} 2. 鍍製方式為 MIN 或 TMI 時, 冷軋厚度公差 請改為 " 1/2 厚度公差" (OFP00265)-{.不符.} 3. 製造標準為MS、ASTM或銷新加坡之訂單，若無技術指定優先用料，請優先使用國內料，勿使用ANFEN (OFP00406)-{.不符.} 4. 【提醒】！本單為直立式包裝，嚴禁鍍鋅或烤漆後以STAGGER捲取 (OFP00451)-{.不符.} 5. ★提醒！MIN訂單先不要配安丰料★ (OFP00664)-{.不符.} 6. ※超耐候一系列用途要確認是否有英制公差需求，有英制公差需求時選配碼用ON027※ (OFP00680)-{.不符.} | 訂單:2502EFE015/001 CPL <生產備註> 事項如下 . 除HGI/ HGL 訂單邊緣不噴油. 其餘皆側緣噴油 (RMK00285) | 訂單:2502EFE015/001 CR1 <生產備註> 事項如下 . 此客戶有保證 全板形 急峻度 ≦ 0.7% ( ≦ 12 I-UNIT ) (RMK00583) | 訂單:2502EFE015/001 CR2 <生產備註> 事項如下 . 此客戶有保證 全板形 急峻度 ≦ 0.7% ( ≦ 12 I-UNIT ) (RMK00583) | 訂單:2502EFE015/001 CG1 <生產備註> 事項如下 . 鍍鋅表面不可有鋅痕、壓痕、凹陷、及刮傷 、應變痕等。 (RMK00054) . 鍍製方式 MIN 訂單. (RMK00073) . 此客戶有保證 全板形 急峻度 ≦ 0.7% ( ≦ 12 I-UNIT ) (RMK00583) . MIN訂單為平均厚度放行，實測厚度NG時，如單位長度符合範圍，請放行 (RMK00585) | 訂單:2502EFE015/001 CG2 <生產備註> 事項如下 . 鍍鋅表面不可有鋅痕、壓痕、凹陷、及刮傷 、應變痕等。 (RMK00054) . 鍍製方式 MIN 訂單. (RMK00073) . 此客戶有保證 全板形 急峻度 ≦ 0.7% ( ≦ 12 I-UNIT ) (RMK00583) . MIN訂單為平均厚度放行，實測厚度NG時，如單位長度符合範圍，請放行 (RMK00585) | 訂單:2502EFE015/001 CC1 <生產備註> 事項如下 . 正面面漆(20U)及正面總膜厚(25U)要求管制90%以上之膜厚,未達標準降級. (RMK00054) . 若背面面漆(20U)及背面總膜厚(25U)時要求管制90%以上之膜厚,未達標準降級 (RMK00054) . 面漆=18U(90%)~請購基準22U(110%),標準板總膜厚=5+20U(100%面漆). (RMK00054) . 30CM*全寬*留1塊給LAB及1塊給塗料商, (RMK00054) . 鍍製方式 MIN 訂單. (RMK00073) . 【捲取】注意！本單為直立式包裝。禁用STAGGER捲取送包裝！送RCL重處理例外。 (RMK00512) . 此客戶有保證 全板形 急峻度 ≦ 0.7% ( ≦ 12 I-UNIT ) (RMK00583) . MIN訂單為平均厚度放行，實測厚度NG時，如單位長度符合範圍，請放行 (RMK00585) | 訂單:2502EFE015/001 CC2 <生產備註> 事項如下 . 正面面漆(20U)及正面總膜厚(25U)要求管制90%以上之膜厚,未達標準降級. (RMK00054) . 若背面面漆(20U)及背面總膜厚(25U)時要求管制90%以上之膜厚,未達標準降級 (RMK00054) . 面漆=18U(90%)~請購基準22U(110%),標準板總膜厚=5+20U(100%面漆). (RMK00054) . 30CM*全寬*留1塊給LAB及1塊給塗料商, (RMK00054) . 鍍製方式 MIN 訂單. (RMK00073) . 【捲取】注意！本單為直立式包裝。禁用STAGGER捲取送包裝！送RCL重處理例外。 (RMK00512) . 此客戶有保證 全板形 急峻度 ≦ 0.7% ( ≦ 12 I-UNIT ) (RMK00583) . MIN訂單為平均厚度放行，實測厚度NG時，如單位長度符合範圍，請放行 (RMK00585) | 訂單:2502EFE015/001 RCL <生產備註> 事項如下 . 【捲取】注意！本單為直立式包裝。禁用STAGGER捲取送包裝！送RCL重處理例外。 (RMK00512) | 訂單:2502EFE015/001 CCPK 無 <生產備註> 事項 | 訂單:2502EFE015/001 CGQC 無 <品檢備註> 事項 | 訂單:2502EFE015/001 CCQC <品檢備註> 事項如下 . 【捲取】注意！本單為直立式包裝。禁用STAGGER捲取送包裝！送RCL重處理例外。 (RMK00512) | 訂單:2502EFE015/001 TOL 無 <生產備註> 事項 |  | 訂單 2502EFE015/001 修改記錄如下: 20241213 13:16:04 (06023) 退火碼: >> S1, 用途碼: >> COG003, 背面標示: >> S000, 訂單背面顏色(五碼): >> BW73Z, 背面漆膜厚: >> NOM, 背面漆塗漆型式幾塗幾烤: >> 2, 鉻酸鹽: >> Z, 訂單厚度: >> 0.018, 訂單重: >> 110, 重量容許率(下限): >> 10, 重量容許率(上限): >> 10, 訂單寬度: >> 48, 鍍製方式: >> MIN, 鋼捲內徑: >> 508, 鋼捲下限重: >> 3, 鋼捲上限重: >> 4.5, 壓花條件碼: >> -, 表面花紋: >> R, 綠色識別碼: >> -, 印刷輥號: >> -, 產品代碼: >> PPGL, 皮膜碼: >> -, 單位別: >> I, 油品種類: >> Z, 塗油量: >> Z, 包裝代碼: >> E0 , 保護膜碼: >> -, 客戶試片取樣型式: >> -, 調質碼: >> S, 套筒碼: >> P , 規格: >> A792SSGR33, 製造標準: >> ASTM, 表面處理劑種類: >> Z, 表面處理劑塗佈量: >> Z, 伸長率測試: >> N, 硬度測試碼: >> N, 抗拉強度測試: >> N, 降伏強度測試: >> N, 訂單正面顏色(五碼): >> SBT7X, 正面漆膜厚: >> 25, 正面漆塗漆型式幾塗幾烤: >> 2, 修邊碼: >> Y, 重量碼: >> AW, 鋼捲捲向: >> O, 鍍層碼: >> AZ50, | *:
PPGL | 2502EFE016/001 |  | 1. 製造標準為MS、ASTM或銷新加坡之訂單，若無技術指定優先用料，請優先使用國內料，勿使用ANFEN (OFP00406)-{.不符.} | 1. 製造標準為MS、ASTM或銷新加坡之訂單，若無技術指定優先用料，請優先使用國內料，勿使用ANFEN (OFP00406)-{.不符.} 2. 此經銷商有簽訂1/2厚度公差保證(無厚度變異),請調整冷軋與鍍鋅厚度公差管制範圍. 保證 ASTM 厚度公差 (OFP00180)-{.不符.} | 訂單:2502EFE016/001 CPL <生產備註> 事項如下 . 除HGI/ HGL 訂單邊緣不噴油. 其餘皆側緣噴油 (RMK00285) | 訂單:2502EFE016/001 CR1 <生產備註> 事項如下 . 此經銷商保證平均厚度在1/2厚度公差內，厚度量測NG時，如單位長度符合範圍，請放行 (RMK00402) | 訂單:2502EFE016/001 CR2 <生產備註> 事項如下 . 此經銷商保證平均厚度在1/2厚度公差內，厚度量測NG時，如單位長度符合範圍，請放行 (RMK00402) | 訂單:2502EFE016/001 CG1 <生產備註> 事項如下 . 此經銷商保證平均厚度在1/2厚度公差內，厚度量測NG時，如單位長度符合範圍，請放行 (RMK00402) | 訂單:2502EFE016/001 CG2 <生產備註> 事項如下 . 此經銷商保證平均厚度在1/2厚度公差內，厚度量測NG時，如單位長度符合範圍，請放行 (RMK00402) | 訂單:2502EFE016/001 CC1 <生產備註> 事項如下 . 【水痕】因YCP 近似深黑色水痕可能嚴重，因此指定CC1生產注意W/Q 使用純水與水量控制 (RMK-E_CHIN) . 請品檢務必遵守 30CM*全寬*留1塊給LAB及1塊給塗料商，若背面非"B"字頭則各留2片 (RMK00105) . 品檢人員於LAB試片上註記測試物性耐久及曝曬 (RMK00105) . 此經銷商保證平均厚度在1/2厚度公差內，厚度量測NG時，如單位長度符合範圍，請放行 (RMK00402) . 【水痕】因YCP 近似深黑色水痕可能嚴重，因此指定CC1生產注意W/Q 使用純水與水量控制 (RMK00596) | 訂單:2502EFE016/001 CC2 <生產備註> 事項如下 . 【水痕】因YCP 近似深黑色水痕可能嚴重，因此指定CC1生產注意W/Q 使用純水與水量控制 (RMK-E_CHIN) . 請品檢務必遵守 30CM*全寬*留1塊給LAB及1塊給塗料商，若背面非"B"字頭則各留2片 (RMK00105) . 品檢人員於LAB試片上註記測試物性耐久及曝曬 (RMK00105) . 此經銷商保證平均厚度在1/2厚度公差內，厚度量測NG時，如單位長度符合範圍，請放行 (RMK00402) . 【水痕】因YCP 近似深黑色水痕可能嚴重，因此指定CC1生產注意W/Q 使用純水與水量控制 (RMK00596) | 訂單:2502EFE016/001 RCL 無 <生產備註> 事項 | 訂單:2502EFE016/001 CCPK 無 <生產備註> 事項 | 訂單:2502EFE016/001 CGQC 無 <品檢備註> 事項 | 訂單:2502EFE016/001 CCQC <品檢備註> 事項如下 . 【水痕】因YCP 近似深黑色水痕可能嚴重，因此指定CC1生產注意W/Q 使用純水與水量控制 (RMK-E_CHIN) . 請品檢務必遵守 30CM*全寬*留1塊給LAB及1塊給塗料商，若背面非"B"字頭則各留2片 (RMK00105) | 訂單:2502EFE016/001 TOL 無 <生產備註> 事項 | 【水痕】因YCP 近似深黑色水痕可能嚴重，因此指定CC1生產注意W/Q 使用純水與水量控制^^/CC1/CC2/CCQC/^^ <<.E_CHIN 2025/01/08 15:13.>> | 訂單 2502EFE016/001 修改記錄如下: 20250106 11:58:06 (06023) 退火碼: >> S1, 用途碼: >> COG001, 背面標示: >> S000, 訂單背面顏色(五碼): >> BW73Z, 背面漆膜厚: >> NOM, 背面漆塗漆型式幾塗幾烤: >> 2, 鉻酸鹽: >> Z, 訂單厚度: >> 0.02, 訂單重: >> 100, 重量容許率(下限): >> 10, 重量容許率(上限): >> 10, 訂單寬度: >> 48, 鍍製方式: >> AC, 鋼捲內徑: >> 508, 鋼捲下限重: >> 3, 鋼捲上限重: >> 4.5, 壓花條件碼: >> -, 表面花紋: >> R, 綠色識別碼: >> -, 印刷輥號: >> -, 產品代碼: >> PPGL, 皮膜碼: >> -, 單位別: >> I, 油品種類: >> Z, 塗油量: >> Z, 包裝代碼: >> P7 , 保護膜碼: >> -, 客戶試片取樣型式: >> -, 調質碼: >> S, 套筒碼: >> P , 規格: >> A792CSB, 製造標準: >> ASTM, 表面處理劑種類: >> Z, 表面處理劑塗佈量: >> Z, 伸長率測試: >> N, 硬度測試碼: >> N, 抗拉強度測試: >> N, 降伏強度測試: >> N, 厚度變異: >> 0, 訂單正面顏色(五碼): >> SY91W, 正面漆膜厚: >> 25, 正面漆塗漆型式幾塗幾烤: >> 2, 修邊碼: >> Y, 重量碼: >> AW, 鋼捲捲向: >> O, 鍍層碼: >> AZ50, | F:保證1/2 ASTM 厚度公差
PPGL | 2502EFE016/002 |  | 1. 製造標準為MS、ASTM或銷新加坡之訂單，若無技術指定優先用料，請優先使用國內料，勿使用ANFEN (OFP00406)-{.不符.} | 1. 製造標準為MS、ASTM或銷新加坡之訂單，若無技術指定優先用料，請優先使用國內料，勿使用ANFEN (OFP00406)-{.不符.} 2. 此經銷商有簽訂1/2厚度公差保證(無厚度變異),請調整冷軋與鍍鋅厚度公差管制範圍. 保證 ASTM 厚度公差 (OFP00180)-{.不符.} | 訂單:2502EFE016/002 CPL <生產備註> 事項如下 . 除HGI/ HGL 訂單邊緣不噴油. 其餘皆側緣噴油 (RMK00285) | 訂單:2502EFE016/002 CR1 <生產備註> 事項如下 . 此經銷商保證平均厚度在1/2厚度公差內，厚度量測NG時，如單位長度符合範圍，請放行 (RMK00402) | 訂單:2502EFE016/002 CR2 <生產備註> 事項如下 . 此經銷商保證平均厚度在1/2厚度公差內，厚度量測NG時，如單位長度符合範圍，請放行 (RMK00402) | 訂單:2502EFE016/002 CG1 <生產備註> 事項如下 . 此經銷商保證平均厚度在1/2厚度公差內，厚度量測NG時，如單位長度符合範圍，請放行 (RMK00402) | 訂單:2502EFE016/002 CG2 <生產備註> 事項如下 . 此經銷商保證平均厚度在1/2厚度公差內，厚度量測NG時，如單位長度符合範圍，請放行 (RMK00402) | 訂單:2502EFE016/002 CC1 <生產備註> 事項如下 . 請品檢務必遵守 30CM*全寬*留1塊給LAB及1塊給塗料商，若背面非"B"字頭則各留2片 (RMK00105) . 品檢人員於LAB試片上註記測試物性耐久及曝曬 (RMK00105) . 此經銷商保證平均厚度在1/2厚度公差內，厚度量測NG時，如單位長度符合範圍，請放行 (RMK00402) . 【抽氣量】白色系在CC1生產時,FINISH抽氣量請設定250,如生產中發生色差b值異常升高,請股長再加大抽氣量因應 (RMK00560) | 訂單:2502EFE016/002 CC2 <生產備註> 事項如下 . 請品檢務必遵守 30CM*全寬*留1塊給LAB及1塊給塗料商，若背面非"B"字頭則各留2片 (RMK00105) . 品檢人員於LAB試片上註記測試物性耐久及曝曬 (RMK00105) . 此經銷商保證平均厚度在1/2厚度公差內，厚度量測NG時，如單位長度符合範圍，請放行 (RMK00402) . 【抽氣量】白色系在CC1生產時,FINISH抽氣量請設定250,如生產中發生色差b值異常升高,請股長再加大抽氣量因應 (RMK00560) | 訂單:2502EFE016/002 RCL 無 <生產備註> 事項 | 訂單:2502EFE016/002 CCPK 無 <生產備註> 事項 | 訂單:2502EFE016/002 CGQC 無 <品檢備註> 事項 | 訂單:2502EFE016/002 CCQC <品檢備註> 事項如下 . 請品檢務必遵守 30CM*全寬*留1塊給LAB及1塊給塗料商，若背面非"B"字頭則各留2片 (RMK00105) | 訂單:2502EFE016/002 TOL 無 <生產備註> 事項 |  | 訂單 2502EFE016/002 修改記錄如下: 20250106 11:58:13 (06023) 退火碼: >> S1, 用途碼: >> COG001, 背面標示: >> S000, 訂單背面顏色(五碼): >> BW73Z, 背面漆膜厚: >> NOM, 背面漆塗漆型式幾塗幾烤: >> 2, 鉻酸鹽: >> Z, 訂單厚度: >> 0.02, 訂單重: >> 60, 重量容許率(下限): >> 10, 重量容許率(上限): >> 10, 訂單寬度: >> 48, 鍍製方式: >> AC, 鋼捲內徑: >> 508, 鋼捲下限重: >> 3, 鋼捲上限重: >> 4.5, 壓花條件碼: >> -, 表面花紋: >> R, 綠色識別碼: >> -, 印刷輥號: >> -, 產品代碼: >> PPGL, 皮膜碼: >> -, 單位別: >> I, 油品種類: >> Z, 塗油量: >> Z, 包裝代碼: >> P7 , 保護膜碼: >> -, 客戶試片取樣型式: >> -, 調質碼: >> S, 套筒碼: >> P , 規格: >> A792CSB, 製造標準: >> ASTM, 表面處理劑種類: >> Z, 表面處理劑塗佈量: >> Z, 伸長率測試: >> N, 硬度測試碼: >> N, 抗拉強度測試: >> N, 降伏強度測試: >> N, 厚度變異: >> 0, 訂單正面顏色(五碼): >> SW51Y, 正面漆膜厚: >> 25, 正面漆塗漆型式幾塗幾烤: >> 2, 修邊碼: >> Y, 重量碼: >> AW, 鋼捲捲向: >> O, 鍍層碼: >> AZ50, | F:保證1/2 ASTM 厚度公差
PPGL | 2502EFE017/001 |  | 1. 製造標準為MS、ASTM或銷新加坡之訂單，若無技術指定優先用料，請優先使用國內料，勿使用ANFEN (OFP00406)-{.不符.} | 1. 製造標準為MS、ASTM或銷新加坡之訂單，若無技術指定優先用料，請優先使用國內料，勿使用ANFEN (OFP00406)-{.不符.} 2. 【提醒】！本單為直立式包裝，嚴禁鍍鋅或烤漆後以STAGGER捲取 (OFP00451)-{.不符.} 3. ※超耐候一系列用途要確認是否有英制公差需求，有英制公差需求時選配碼用ON027※ (OFP00680)-{.不符.} 4. 此經銷商有簽訂1/2厚度公差保證(無厚度變異),請調整冷軋與鍍鋅厚度公差管制範圍. 保證 ASTM 厚度公差 (OFP00180)-{.不符.} | 訂單:2502EFE017/001 CPL <生產備註> 事項如下 . 除HGI/ HGL 訂單邊緣不噴油. 其餘皆側緣噴油 (RMK00285) | 訂單:2502EFE017/001 CR1 <生產備註> 事項如下 . 此經銷商保證平均厚度在1/2厚度公差內，厚度量測NG時，如單位長度符合範圍，請放行 (RMK00402) . 此客戶有保證 全板形 急峻度 ≦ 0.7% ( ≦ 12 I-UNIT ) (RMK00583) | 訂單:2502EFE017/001 CR2 <生產備註> 事項如下 . 此經銷商保證平均厚度在1/2厚度公差內，厚度量測NG時，如單位長度符合範圍，請放行 (RMK00402) . 此客戶有保證 全板形 急峻度 ≦ 0.7% ( ≦ 12 I-UNIT ) (RMK00583) | 訂單:2502EFE017/001 CG1 <生產備註> 事項如下 . 鍍鋅表面不可有鋅痕、壓痕、凹陷、及刮傷 、應變痕等。 (RMK00054) . 此經銷商保證平均厚度在1/2厚度公差內，厚度量測NG時，如單位長度符合範圍，請放行 (RMK00402) . 此客戶有保證 全板形 急峻度 ≦ 0.7% ( ≦ 12 I-UNIT ) (RMK00583) | 訂單:2502EFE017/001 CG2 <生產備註> 事項如下 . 鍍鋅表面不可有鋅痕、壓痕、凹陷、及刮傷 、應變痕等。 (RMK00054) . 此經銷商保證平均厚度在1/2厚度公差內，厚度量測NG時，如單位長度符合範圍，請放行 (RMK00402) . 此客戶有保證 全板形 急峻度 ≦ 0.7% ( ≦ 12 I-UNIT ) (RMK00583) | 訂單:2502EFE017/001 CC1 <生產備註> 事項如下 . 【水痕】因YCP 近似深黑色水痕可能嚴重，因此指定CC1生產注意W/Q 使用純水與水量控制 (RMK-E_CHIN) . 正面面漆(20U)及正面總膜厚(25U)要求管制90%以上之膜厚,未達標準降級. (RMK00054) . 若背面面漆(20U)及背面總膜厚(25U)時要求管制90%以上之膜厚,未達標準降級 (RMK00054) . 面漆=18U(90%)~請購基準22U(110%),標準板總膜厚=5+20U(100%面漆). (RMK00054) . 30CM*全寬*留1塊給LAB及1塊給塗料商, (RMK00054) . 此經銷商保證平均厚度在1/2厚度公差內，厚度量測NG時，如單位長度符合範圍，請放行 (RMK00402) . 【捲取】注意！本單為直立式包裝。禁用STAGGER捲取送包裝！送RCL重處理例外。 (RMK00512) . 此客戶有保證 全板形 急峻度 ≦ 0.7% ( ≦ 12 I-UNIT ) (RMK00583) | 訂單:2502EFE017/001 CC2 <生產備註> 事項如下 . 【水痕】因YCP 近似深黑色水痕可能嚴重，因此指定CC1生產注意W/Q 使用純水與水量控制 (RMK-E_CHIN) . 正面面漆(20U)及正面總膜厚(25U)要求管制90%以上之膜厚,未達標準降級. (RMK00054) . 若背面面漆(20U)及背面總膜厚(25U)時要求管制90%以上之膜厚,未達標準降級 (RMK00054) . 面漆=18U(90%)~請購基準22U(110%),標準板總膜厚=5+20U(100%面漆). (RMK00054) . 30CM*全寬*留1塊給LAB及1塊給塗料商, (RMK00054) . 此經銷商保證平均厚度在1/2厚度公差內，厚度量測NG時，如單位長度符合範圍，請放行 (RMK00402) . 【捲取】注意！本單為直立式包裝。禁用STAGGER捲取送包裝！送RCL重處理例外。 (RMK00512) . 此客戶有保證 全板形 急峻度 ≦ 0.7% ( ≦ 12 I-UNIT ) (RMK00583) | 訂單:2502EFE017/001 RCL <生產備註> 事項如下 . 【捲取】注意！本單為直立式包裝。禁用STAGGER捲取送包裝！送RCL重處理例外。 (RMK00512) | 訂單:2502EFE017/001 CCPK 無 <生產備註> 事項 | 訂單:2502EFE017/001 CGQC 無 <品檢備註> 事項 | 訂單:2502EFE017/001 CCQC <品檢備註> 事項如下 . 【水痕】因YCP 近似深黑色水痕可能嚴重，因此指定CC1生產注意W/Q 使用純水與水量控制 (RMK-E_CHIN) . 【捲取】注意！本單為直立式包裝。禁用STAGGER捲取送包裝！送RCL重處理例外。 (RMK00512) | 訂單:2502EFE017/001 TOL 無 <生產備註> 事項 | 【水痕】因YCP 近似深黑色水痕可能嚴重，因此指定CC1生產注意W/Q 使用純水與水量控制^^/CC1/CC2/CCQC/^^ <<.E_CHIN 2024/12/18 09:17.>> | 訂單 2502EFE017/001 修改記錄如下: 20241213 14:18:08 (06023) 退火碼: >> S1, 用途碼: >> COG007, 背面標示: >> S000, 訂單背面顏色(五碼): >> BW73Z, 背面漆膜厚: >> NOM, 背面漆塗漆型式幾塗幾烤: >> 2, 鉻酸鹽: >> Z, 訂單厚度: >> 0.02, 訂單重: >> 20, 重量容許率(下限): >> 10, 重量容許率(上限): >> 10, 訂單寬度: >> 43, 鍍製方式: >> AC, 鋼捲內徑: >> 508, 鋼捲下限重: >> 3, 鋼捲上限重: >> 4.5, 壓花條件碼: >> -, 表面花紋: >> R, 綠色識別碼: >> -, 印刷輥號: >> -, 產品代碼: >> PPGL, 皮膜碼: >> -, 單位別: >> I, 油品種類: >> Z, 塗油量: >> Z, 包裝代碼: >> E0 , 保護膜碼: >> -, 客戶試片取樣型式: >> -, 調質碼: >> S, 套筒碼: >> P , 規格: >> A792SSGR33, 製造標準: >> ASTM, 表面處理劑種類: >> Z, 表面處理劑塗佈量: >> Z, 伸長率測試: >> N, 硬度測試碼: >> N, 抗拉強度測試: >> N, 降伏強度測試: >> N, 厚度變異: >> 0, 訂單正面顏色(五碼): >> SYH9Q, 正面漆膜厚: >> 25, 正面漆塗漆型式幾塗幾烤: >> 2, 修邊碼: >> Y, 重量碼: >> AW, 鋼捲捲向: >> O, 鍍層碼: >> AZ50, | F:保證1/2 ASTM 厚度公差
PPGL | 2502EFE017/002 |  | 1. 製造標準為MS、ASTM或銷新加坡之訂單，若無技術指定優先用料，請優先使用國內料，勿使用ANFEN (OFP00406)-{.不符.} | 1. 製造標準為MS、ASTM或銷新加坡之訂單，若無技術指定優先用料，請優先使用國內料，勿使用ANFEN (OFP00406)-{.不符.} 2. 【提醒】！本單為直立式包裝，嚴禁鍍鋅或烤漆後以STAGGER捲取 (OFP00451)-{.不符.} 3. ※超耐候一系列用途要確認是否有英制公差需求，有英制公差需求時選配碼用ON027※ (OFP00680)-{.不符.} 4. 此經銷商有簽訂1/2厚度公差保證(無厚度變異),請調整冷軋與鍍鋅厚度公差管制範圍. 保證 ASTM 厚度公差 (OFP00180)-{.不符.} | 訂單:2502EFE017/002 CPL <生產備註> 事項如下 . 除HGI/ HGL 訂單邊緣不噴油. 其餘皆側緣噴油 (RMK00285) | 訂單:2502EFE017/002 CR1 <生產備註> 事項如下 . 此經銷商保證平均厚度在1/2厚度公差內，厚度量測NG時，如單位長度符合範圍，請放行 (RMK00402) . 此客戶有保證 全板形 急峻度 ≦ 0.7% ( ≦ 12 I-UNIT ) (RMK00583) | 訂單:2502EFE017/002 CR2 <生產備註> 事項如下 . 此經銷商保證平均厚度在1/2厚度公差內，厚度量測NG時，如單位長度符合範圍，請放行 (RMK00402) . 此客戶有保證 全板形 急峻度 ≦ 0.7% ( ≦ 12 I-UNIT ) (RMK00583) | 訂單:2502EFE017/002 CG1 <生產備註> 事項如下 . 鍍鋅表面不可有鋅痕、壓痕、凹陷、及刮傷 、應變痕等。 (RMK00054) . 此經銷商保證平均厚度在1/2厚度公差內，厚度量測NG時，如單位長度符合範圍，請放行 (RMK00402) . 此客戶有保證 全板形 急峻度 ≦ 0.7% ( ≦ 12 I-UNIT ) (RMK00583) | 訂單:2502EFE017/002 CG2 <生產備註> 事項如下 . 鍍鋅表面不可有鋅痕、壓痕、凹陷、及刮傷 、應變痕等。 (RMK00054) . 此經銷商保證平均厚度在1/2厚度公差內，厚度量測NG時，如單位長度符合範圍，請放行 (RMK00402) . 此客戶有保證 全板形 急峻度 ≦ 0.7% ( ≦ 12 I-UNIT ) (RMK00583) | 訂單:2502EFE017/002 CC1 <生產備註> 事項如下 . 正面面漆(20U)及正面總膜厚(25U)要求管制90%以上之膜厚,未達標準降級. (RMK00054) . 若背面面漆(20U)及背面總膜厚(25U)時要求管制90%以上之膜厚,未達標準降級 (RMK00054) . 面漆=18U(90%)~請購基準22U(110%),標準板總膜厚=5+20U(100%面漆). (RMK00054) . 30CM*全寬*留1塊給LAB及1塊給塗料商, (RMK00054) . 此經銷商保證平均厚度在1/2厚度公差內，厚度量測NG時，如單位長度符合範圍，請放行 (RMK00402) . 【捲取】注意！本單為直立式包裝。禁用STAGGER捲取送包裝！送RCL重處理例外。 (RMK00512) . 此客戶有保證 全板形 急峻度 ≦ 0.7% ( ≦ 12 I-UNIT ) (RMK00583) | 訂單:2502EFE017/002 CC2 <生產備註> 事項如下 . 正面面漆(20U)及正面總膜厚(25U)要求管制90%以上之膜厚,未達標準降級. (RMK00054) . 若背面面漆(20U)及背面總膜厚(25U)時要求管制90%以上之膜厚,未達標準降級 (RMK00054) . 面漆=18U(90%)~請購基準22U(110%),標準板總膜厚=5+20U(100%面漆). (RMK00054) . 30CM*全寬*留1塊給LAB及1塊給塗料商, (RMK00054) . 此經銷商保證平均厚度在1/2厚度公差內，厚度量測NG時，如單位長度符合範圍，請放行 (RMK00402) . 【捲取】注意！本單為直立式包裝。禁用STAGGER捲取送包裝！送RCL重處理例外。 (RMK00512) . 此客戶有保證 全板形 急峻度 ≦ 0.7% ( ≦ 12 I-UNIT ) (RMK00583) | 訂單:2502EFE017/002 RCL <生產備註> 事項如下 . 【捲取】注意！本單為直立式包裝。禁用STAGGER捲取送包裝！送RCL重處理例外。 (RMK00512) | 訂單:2502EFE017/002 CCPK 無 <生產備註> 事項 | 訂單:2502EFE017/002 CGQC 無 <品檢備註> 事項 | 訂單:2502EFE017/002 CCQC <品檢備註> 事項如下 . 【捲取】注意！本單為直立式包裝。禁用STAGGER捲取送包裝！送RCL重處理例外。 (RMK00512) | 訂單:2502EFE017/002 TOL 無 <生產備註> 事項 |  | 訂單 2502EFE017/002 修改記錄如下: 20241213 14:18:15 (06023) 退火碼: >> S1, 用途碼: >> COG003, 背面標示: >> S000, 訂單背面顏色(五碼): >> BW73Z, 背面漆膜厚: >> NOM, 背面漆塗漆型式幾塗幾烤: >> 2, 鉻酸鹽: >> Z, 訂單厚度: >> 0.02, 訂單重: >> 20, 重量容許率(下限): >> 10, 重量容許率(上限): >> 10, 訂單寬度: >> 43, 鍍製方式: >> AC, 鋼捲內徑: >> 508, 鋼捲下限重: >> 3, 鋼捲上限重: >> 4.5, 壓花條件碼: >> -, 表面花紋: >> R, 綠色識別碼: >> -, 印刷輥號: >> -, 產品代碼: >> PPGL, 皮膜碼: >> -, 單位別: >> I, 油品種類: >> Z, 塗油量: >> Z, 包裝代碼: >> E0 , 保護膜碼: >> -, 客戶試片取樣型式: >> -, 調質碼: >> S, 套筒碼: >> P , 規格: >> A792SSGR33, 製造標準: >> ASTM, 表面處理劑種類: >> Z, 表面處理劑塗佈量: >> Z, 伸長率測試: >> N, 硬度測試碼: >> N, 抗拉強度測試: >> N, 降伏強度測試: >> N, 厚度變異: >> 0, 訂單正面顏色(五碼): >> SBT60, 正面漆膜厚: >> 25, 正面漆塗漆型式幾塗幾烤: >> 2, 修邊碼: >> Y, 重量碼: >> AW, 鋼捲捲向: >> O, 鍍層碼: >> AZ50, | F:保證1/2 ASTM 厚度公差
PPGL | 2502EFE017/003 |  | 1. 製造標準為MS、ASTM或銷新加坡之訂單，若無技術指定優先用料，請優先使用國內料，勿使用ANFEN (OFP00406)-{.不符.} | 1. 製造標準為MS、ASTM或銷新加坡之訂單，若無技術指定優先用料，請優先使用國內料，勿使用ANFEN (OFP00406)-{.不符.} 2. 【提醒】！本單為直立式包裝，嚴禁鍍鋅或烤漆後以STAGGER捲取 (OFP00451)-{.不符.} 3. ※超耐候一系列用途要確認是否有英制公差需求，有英制公差需求時選配碼用ON027※ (OFP00680)-{.不符.} 4. 此經銷商有簽訂1/2厚度公差保證(無厚度變異),請調整冷軋與鍍鋅厚度公差管制範圍. 保證 ASTM 厚度公差 (OFP00180)-{.不符.} | 訂單:2502EFE017/003 CPL <生產備註> 事項如下 . 本單為烤漆背面大於等於25μ塗裝，軋延後不允許毛邊，請CPL注意修邊狀況 (RMK00124) . 【邊緣品質】此為烤漆背面25μ訂單，請加強檢視鋼捲：邊緣殘剪、側緣鋅渣或毛邊，因為會導致烤漆背面漆轉印正面 (RMK00126) . 除HGI/ HGL 訂單邊緣不噴油. 其餘皆側緣噴油 (RMK00285) | 訂單:2502EFE017/003 CR1 <生產備註> 事項如下 . 【邊緣品質】此為烤漆背面25μ訂單，請加強檢視鋼捲：邊緣殘剪、側緣鋅渣或毛邊，因為會導致烤漆背面漆轉印正面 (RMK00126) . 此經銷商保證平均厚度在1/2厚度公差內，厚度量測NG時，如單位長度符合範圍，請放行 (RMK00402) . 此客戶有保證 全板形 急峻度 ≦ 0.7% ( ≦ 12 I-UNIT ) (RMK00583) | 訂單:2502EFE017/003 CR2 <生產備註> 事項如下 . 【邊緣品質】此為烤漆背面25μ訂單，請加強檢視鋼捲：邊緣殘剪、側緣鋅渣或毛邊，因為會導致烤漆背面漆轉印正面 (RMK00126) . 此經銷商保證平均厚度在1/2厚度公差內，厚度量測NG時，如單位長度符合範圍，請放行 (RMK00402) . 此客戶有保證 全板形 急峻度 ≦ 0.7% ( ≦ 12 I-UNIT ) (RMK00583) | 訂單:2502EFE017/003 CG1 <生產備註> 事項如下 . 鍍鋅表面不可有鋅痕、壓痕、凹陷、及刮傷 、應變痕等。 (RMK00054) . 【邊緣品質】此為烤漆背面25μ訂單，請加強檢視鋼捲：邊緣殘剪、側緣鋅渣或毛邊，因為會導致烤漆背面漆轉印正面 (RMK00126) . 本單於烤漆正背面都塗裝正面漆，因此鍍鋅請管制背面表面品質比照正面 (RMK00363) . 此經銷商保證平均厚度在1/2厚度公差內，厚度量測NG時，如單位長度符合範圍，請放行 (RMK00402) . 此客戶有保證 全板形 急峻度 ≦ 0.7% ( ≦ 12 I-UNIT ) (RMK00583) | 訂單:2502EFE017/003 CG2 <生產備註> 事項如下 . 鍍鋅表面不可有鋅痕、壓痕、凹陷、及刮傷 、應變痕等。 (RMK00054) . 【邊緣品質】此為烤漆背面25μ訂單，請加強檢視鋼捲：邊緣殘剪、側緣鋅渣或毛邊，因為會導致烤漆背面漆轉印正面 (RMK00126) . 本單於烤漆正背面都塗裝正面漆，因此鍍鋅請管制背面表面品質比照正面 (RMK00363) . 此經銷商保證平均厚度在1/2厚度公差內，厚度量測NG時，如單位長度符合範圍，請放行 (RMK00402) . 此客戶有保證 全板形 急峻度 ≦ 0.7% ( ≦ 12 I-UNIT ) (RMK00583) | 訂單:2502EFE017/003 CC1 <生產備註> 事項如下 . 正面面漆(20U)及正面總膜厚(25U)要求管制90%以上之膜厚,未達標準降級. (RMK00054) . 若背面面漆(20U)及背面總膜厚(25U)時要求管制90%以上之膜厚,未達標準降級 (RMK00054) . 面漆=18U(90%)~請購基準22U(110%),標準板總膜厚=5+20U(100%面漆). (RMK00054) . 30CM*全寬*留1塊給LAB及1塊給塗料商, (RMK00054) . 【邊緣品質】此為烤漆背面25μ訂單，請加強檢視鋼捲：邊緣殘剪、側緣鋅渣或毛邊，因為會導致烤漆背面漆轉印正面 (RMK00126) . 此經銷商保證平均厚度在1/2厚度公差內，厚度量測NG時，如單位長度符合範圍，請放行 (RMK00402) . 【捲取】注意！本單為直立式包裝。禁用STAGGER捲取送包裝！送RCL重處理例外。 (RMK00512) . 此客戶有保證 全板形 急峻度 ≦ 0.7% ( ≦ 12 I-UNIT ) (RMK00583) | 訂單:2502EFE017/003 CC2 <生產備註> 事項如下 . 正面面漆(20U)及正面總膜厚(25U)要求管制90%以上之膜厚,未達標準降級. (RMK00054) . 若背面面漆(20U)及背面總膜厚(25U)時要求管制90%以上之膜厚,未達標準降級 (RMK00054) . 面漆=18U(90%)~請購基準22U(110%),標準板總膜厚=5+20U(100%面漆). (RMK00054) . 30CM*全寬*留1塊給LAB及1塊給塗料商, (RMK00054) . 【邊緣品質】此為烤漆背面25μ訂單，請加強檢視鋼捲：邊緣殘剪、側緣鋅渣或毛邊，因為會導致烤漆背面漆轉印正面 (RMK00126) . 此經銷商保證平均厚度在1/2厚度公差內，厚度量測NG時，如單位長度符合範圍，請放行 (RMK00402) . 【捲取】注意！本單為直立式包裝。禁用STAGGER捲取送包裝！送RCL重處理例外。 (RMK00512) . 此客戶有保證 全板形 急峻度 ≦ 0.7% ( ≦ 12 I-UNIT ) (RMK00583) | 訂單:2502EFE017/003 RCL <生產備註> 事項如下 . 【捲取】注意！本單為直立式包裝。禁用STAGGER捲取送包裝！送RCL重處理例外。 (RMK00512) | 訂單:2502EFE017/003 CCPK 無 <生產備註> 事項 | 訂單:2502EFE017/003 CGQC <品檢備註> 事項如下 . 【邊緣品質】此為烤漆背面25μ訂單，請加強檢視鋼捲：邊緣殘剪、側緣鋅渣或毛邊，因為會導致烤漆背面漆轉印正面 (RMK00126) . 本單於烤漆正背面都塗裝正面漆，因此鍍鋅請管制背面表面品質比照正面 (RMK00363) | 訂單:2502EFE017/003 CCQC <品檢備註> 事項如下 . 【邊緣品質】此為烤漆背面25μ訂單，請加強檢視鋼捲：邊緣殘剪、側緣鋅渣或毛邊，因為會導致烤漆背面漆轉印正面 (RMK00126) . 【捲取】注意！本單為直立式包裝。禁用STAGGER捲取送包裝！送RCL重處理例外。 (RMK00512) | 訂單:2502EFE017/003 TOL 無 <生產備註> 事項 |  | 訂單 2502EFE017/003 修改記錄如下: 20241213 14:18:22 (06023) 退火碼: >> S1, 用途碼: >> COG007, 背面標示: >> S000, 訂單背面顏色(五碼): >> SBS2W, 背面漆膜厚: >> 25, 背面漆塗漆型式幾塗幾烤: >> 2, 鉻酸鹽: >> Z, 訂單厚度: >> 0.02, 訂單重: >> 20, 重量容許率(下限): >> 10, 重量容許率(上限): >> 10, 訂單寬度: >> 43, 鍍製方式: >> AC, 鋼捲內徑: >> 508, 鋼捲下限重: >> 3, 鋼捲上限重: >> 4.5, 壓花條件碼: >> -, 表面花紋: >> R, 綠色識別碼: >> -, 印刷輥號: >> -, 產品代碼: >> PPGL, 皮膜碼: >> -, 單位別: >> I, 油品種類: >> Z, 塗油量: >> Z, 包裝代碼: >> E0 , 保護膜碼: >> -, 客戶試片取樣型式: >> -, 調質碼: >> S, 套筒碼: >> P , 規格: >> A792SSGR33, 製造標準: >> ASTM, 表面處理劑種類: >> Z, 表面處理劑塗佈量: >> Z, 伸長率測試: >> N, 硬度測試碼: >> N, 抗拉強度測試: >> N, 降伏強度測試: >> N, 厚度變異: >> 0, 訂單正面顏色(五碼): >> SYS7P, 正面漆膜厚: >> 25, 正面漆塗漆型式幾塗幾烤: >> 2, 修邊碼: >> Y, 重量碼: >> AW, 鋼捲捲向: >> O, 鍍層碼: >> AZ50, | F:保證1/2 ASTM 厚度公差
PPGL | 2502EFE017/004 |  | 1. 製造標準為MS、ASTM或銷新加坡之訂單，若無技術指定優先用料，請優先使用國內料，勿使用ANFEN (OFP00406)-{.不符.} | 1. 製造標準為MS、ASTM或銷新加坡之訂單，若無技術指定優先用料，請優先使用國內料，勿使用ANFEN (OFP00406)-{.不符.} 2. 【提醒】！本單為直立式包裝，嚴禁鍍鋅或烤漆後以STAGGER捲取 (OFP00451)-{.不符.} 3. ※超耐候一系列用途要確認是否有英制公差需求，有英制公差需求時選配碼用ON027※ (OFP00680)-{.不符.} 4. 此經銷商有簽訂1/2厚度公差保證(無厚度變異),請調整冷軋與鍍鋅厚度公差管制範圍. 保證 ASTM 厚度公差 (OFP00180)-{.不符.} | 訂單:2502EFE017/004 CPL <生產備註> 事項如下 . 本單為烤漆背面大於等於25μ塗裝，軋延後不允許毛邊，請CPL注意修邊狀況 (RMK00124) . 【邊緣品質】此為烤漆背面25μ訂單，請加強檢視鋼捲：邊緣殘剪、側緣鋅渣或毛邊，因為會導致烤漆背面漆轉印正面 (RMK00126) . 除HGI/ HGL 訂單邊緣不噴油. 其餘皆側緣噴油 (RMK00285) | 訂單:2502EFE017/004 CR1 <生產備註> 事項如下 . 【邊緣品質】此為烤漆背面25μ訂單，請加強檢視鋼捲：邊緣殘剪、側緣鋅渣或毛邊，因為會導致烤漆背面漆轉印正面 (RMK00126) . 此經銷商保證平均厚度在1/2厚度公差內，厚度量測NG時，如單位長度符合範圍，請放行 (RMK00402) . 此客戶有保證 全板形 急峻度 ≦ 0.7% ( ≦ 12 I-UNIT ) (RMK00583) | 訂單:2502EFE017/004 CR2 <生產備註> 事項如下 . 【邊緣品質】此為烤漆背面25μ訂單，請加強檢視鋼捲：邊緣殘剪、側緣鋅渣或毛邊，因為會導致烤漆背面漆轉印正面 (RMK00126) . 此經銷商保證平均厚度在1/2厚度公差內，厚度量測NG時，如單位長度符合範圍，請放行 (RMK00402) . 此客戶有保證 全板形 急峻度 ≦ 0.7% ( ≦ 12 I-UNIT ) (RMK00583) | 訂單:2502EFE017/004 CG1 <生產備註> 事項如下 . 鍍鋅表面不可有鋅痕、壓痕、凹陷、及刮傷 、應變痕等。 (RMK00054) . 【邊緣品質】此為烤漆背面25μ訂單，請加強檢視鋼捲：邊緣殘剪、側緣鋅渣或毛邊，因為會導致烤漆背面漆轉印正面 (RMK00126) . 本單於烤漆正背面都塗裝正面漆，因此鍍鋅請管制背面表面品質比照正面 (RMK00363) . 此經銷商保證平均厚度在1/2厚度公差內，厚度量測NG時，如單位長度符合範圍，請放行 (RMK00402) . 此客戶有保證 全板形 急峻度 ≦ 0.7% ( ≦ 12 I-UNIT ) (RMK00583) | 訂單:2502EFE017/004 CG2 <生產備註> 事項如下 . 鍍鋅表面不可有鋅痕、壓痕、凹陷、及刮傷 、應變痕等。 (RMK00054) . 【邊緣品質】此為烤漆背面25μ訂單，請加強檢視鋼捲：邊緣殘剪、側緣鋅渣或毛邊，因為會導致烤漆背面漆轉印正面 (RMK00126) . 本單於烤漆正背面都塗裝正面漆，因此鍍鋅請管制背面表面品質比照正面 (RMK00363) . 此經銷商保證平均厚度在1/2厚度公差內，厚度量測NG時，如單位長度符合範圍，請放行 (RMK00402) . 此客戶有保證 全板形 急峻度 ≦ 0.7% ( ≦ 12 I-UNIT ) (RMK00583) | 訂單:2502EFE017/004 CC1 <生產備註> 事項如下 . 【色差】膜厚變動色差值大，色差放行標準為DE<= 1.5，只管制當批無明顯目視色差，不管制批差異。 (RMK-E_CHIN) . 正面面漆(20U)及正面總膜厚(25U)要求管制90%以上之膜厚,未達標準降級. (RMK00054) . 若背面面漆(20U)及背面總膜厚(25U)時要求管制90%以上之膜厚,未達標準降級 (RMK00054) . 面漆=18U(90%)~請購基準22U(110%),標準板總膜厚=5+20U(100%面漆). (RMK00054) . 30CM*全寬*留1塊給LAB及1塊給塗料商, (RMK00054) . 【邊緣品質】此為烤漆背面25μ訂單，請加強檢視鋼捲：邊緣殘剪、側緣鋅渣或毛邊，因為會導致烤漆背面漆轉印正面 (RMK00126) . 此經銷商保證平均厚度在1/2厚度公差內，厚度量測NG時，如單位長度符合範圍，請放行 (RMK00402) . 【捲取】注意！本單為直立式包裝。禁用STAGGER捲取送包裝！送RCL重處理例外。 (RMK00512) . 此客戶有保證 全板形 急峻度 ≦ 0.7% ( ≦ 12 I-UNIT ) (RMK00583) | 訂單:2502EFE017/004 CC2 <生產備註> 事項如下 . 【色差】膜厚變動色差值大，色差放行標準為DE<= 1.5，只管制當批無明顯目視色差，不管制批差異。 (RMK-E_CHIN) . 正面面漆(20U)及正面總膜厚(25U)要求管制90%以上之膜厚,未達標準降級. (RMK00054) . 若背面面漆(20U)及背面總膜厚(25U)時要求管制90%以上之膜厚,未達標準降級 (RMK00054) . 面漆=18U(90%)~請購基準22U(110%),標準板總膜厚=5+20U(100%面漆). (RMK00054) . 30CM*全寬*留1塊給LAB及1塊給塗料商, (RMK00054) . 【邊緣品質】此為烤漆背面25μ訂單，請加強檢視鋼捲：邊緣殘剪、側緣鋅渣或毛邊，因為會導致烤漆背面漆轉印正面 (RMK00126) . 此經銷商保證平均厚度在1/2厚度公差內，厚度量測NG時，如單位長度符合範圍，請放行 (RMK00402) . 【捲取】注意！本單為直立式包裝。禁用STAGGER捲取送包裝！送RCL重處理例外。 (RMK00512) . 此客戶有保證 全板形 急峻度 ≦ 0.7% ( ≦ 12 I-UNIT ) (RMK00583) | 訂單:2502EFE017/004 RCL <生產備註> 事項如下 . 【捲取】注意！本單為直立式包裝。禁用STAGGER捲取送包裝！送RCL重處理例外。 (RMK00512) | 訂單:2502EFE017/004 CCPK 無 <生產備註> 事項 | 訂單:2502EFE017/004 CGQC <品檢備註> 事項如下 . 【邊緣品質】此為烤漆背面25μ訂單，請加強檢視鋼捲：邊緣殘剪、側緣鋅渣或毛邊，因為會導致烤漆背面漆轉印正面 (RMK00126) . 本單於烤漆正背面都塗裝正面漆，因此鍍鋅請管制背面表面品質比照正面 (RMK00363) | 訂單:2502EFE017/004 CCQC <品檢備註> 事項如下 . 【色差】膜厚變動色差值大，色差放行標準為DE<= 1.5，只管制當批無明顯目視色差，不管制批差異。 (RMK-E_CHIN) . 【邊緣品質】此為烤漆背面25μ訂單，請加強檢視鋼捲：邊緣殘剪、側緣鋅渣或毛邊，因為會導致烤漆背面漆轉印正面 (RMK00126) . 【捲取】注意！本單為直立式包裝。禁用STAGGER捲取送包裝！送RCL重處理例外。 (RMK00512) | 訂單:2502EFE017/004 TOL 無 <生產備註> 事項 | 【色差】膜厚變動色差值大，色差放行標準為DE<= 1.5，只管制當批無明顯目視色差，不管制批差異。^^/CC1/CC2/CCQC/ <<.E_CHIN 2024/12/18 09:30.>> | 訂單 2502EFE017/004 修改記錄如下: 20241213 14:18:29 (06023) 退火碼: >> S1, 用途碼: >> COG007, 背面標示: >> S000, 訂單背面顏色(五碼): >> SBT60, 背面漆膜厚: >> 25, 背面漆塗漆型式幾塗幾烤: >> 2, 鉻酸鹽: >> Z, 訂單厚度: >> 0.02, 訂單重: >> 20, 重量容許率(下限): >> 10, 重量容許率(上限): >> 10, 訂單寬度: >> 43, 鍍製方式: >> AC, 鋼捲內徑: >> 508, 鋼捲下限重: >> 3, 鋼捲上限重: >> 4.5, 壓花條件碼: >> -, 表面花紋: >> R, 綠色識別碼: >> -, 印刷輥號: >> -, 產品代碼: >> PPGL, 皮膜碼: >> -, 單位別: >> I, 油品種類: >> Z, 塗油量: >> Z, 包裝代碼: >> E0 , 保護膜碼: >> -, 客戶試片取樣型式: >> -, 調質碼: >> S, 套筒碼: >> P , 規格: >> A792SSGR33, 製造標準: >> ASTM, 表面處理劑種類: >> Z, 表面處理劑塗佈量: >> Z, 伸長率測試: >> N, 硬度測試碼: >> N, 抗拉強度測試: >> N, 降伏強度測試: >> N, 厚度變異: >> 0, 訂單正面顏色(五碼): >> SGT6P, 正面漆膜厚: >> 25, 正面漆塗漆型式幾塗幾烤: >> 2, 修邊碼: >> Y, 重量碼: >> AW, 鋼捲捲向: >> O, 鍍層碼: >> AZ50, | F:保證1/2 ASTM 厚度公差
PPGL | 2502EFE017/006 |  | 1. 製造標準為MS、ASTM或銷新加坡之訂單，若無技術指定優先用料，請優先使用國內料，勿使用ANFEN (OFP00406)-{.不符.} | 1. 製造標準為MS、ASTM或銷新加坡之訂單，若無技術指定優先用料，請優先使用國內料，勿使用ANFEN (OFP00406)-{.不符.} 2. 【提醒】！本單為直立式包裝，嚴禁鍍鋅或烤漆後以STAGGER捲取 (OFP00451)-{.不符.} 3. ※超耐候一系列用途要確認是否有英制公差需求，有英制公差需求時選配碼用ON027※ (OFP00680)-{.不符.} 4. 此經銷商有簽訂1/2厚度公差保證(無厚度變異),請調整冷軋與鍍鋅厚度公差管制範圍. 保證 ASTM 厚度公差 (OFP00180)-{.不符.} | 訂單:2502EFE017/006 CPL <生產備註> 事項如下 . 除HGI/ HGL 訂單邊緣不噴油. 其餘皆側緣噴油 (RMK00285) | 訂單:2502EFE017/006 CR1 <生產備註> 事項如下 . 此經銷商保證平均厚度在1/2厚度公差內，厚度量測NG時，如單位長度符合範圍，請放行 (RMK00402) . 此客戶有保證 全板形 急峻度 ≦ 0.7% ( ≦ 12 I-UNIT ) (RMK00583) | 訂單:2502EFE017/006 CR2 <生產備註> 事項如下 . 此經銷商保證平均厚度在1/2厚度公差內，厚度量測NG時，如單位長度符合範圍，請放行 (RMK00402) . 此客戶有保證 全板形 急峻度 ≦ 0.7% ( ≦ 12 I-UNIT ) (RMK00583) | 訂單:2502EFE017/006 CG1 <生產備註> 事項如下 . 鍍鋅表面不可有鋅痕、壓痕、凹陷、及刮傷 、應變痕等。 (RMK00054) . 此經銷商保證平均厚度在1/2厚度公差內，厚度量測NG時，如單位長度符合範圍，請放行 (RMK00402) . 鍍層 AZ150 (含) 以上 , 鋅花等級 C~E 目標D，避免鋅花晶界明顯後續造成烤漆點狀未塗漆。 (RMK00565) . 此客戶有保證 全板形 急峻度 ≦ 0.7% ( ≦ 12 I-UNIT ) (RMK00583) | 訂單:2502EFE017/006 CG2 <生產備註> 事項如下 . 鍍鋅表面不可有鋅痕、壓痕、凹陷、及刮傷 、應變痕等。 (RMK00054) . 此經銷商保證平均厚度在1/2厚度公差內，厚度量測NG時，如單位長度符合範圍，請放行 (RMK00402) . 鍍層 AZ150 (含) 以上 , 鋅花等級 C~E 目標D，避免鋅花晶界明顯後續造成烤漆點狀未塗漆。 (RMK00565) . 此客戶有保證 全板形 急峻度 ≦ 0.7% ( ≦ 12 I-UNIT ) (RMK00583) | 訂單:2502EFE017/006 CC1 <生產備註> 事項如下 . 正面面漆(20U)及正面總膜厚(25U)要求管制90%以上之膜厚,未達標準降級. (RMK00054) . 若背面面漆(20U)及背面總膜厚(25U)時要求管制90%以上之膜厚,未達標準降級 (RMK00054) . 面漆=18U(90%)~請購基準22U(110%),標準板總膜厚=5+20U(100%面漆). (RMK00054) . 30CM*全寬*留1塊給LAB及1塊給塗料商, (RMK00054) . 此經銷商保證平均厚度在1/2厚度公差內，厚度量測NG時，如單位長度符合範圍，請放行 (RMK00402) . 【捲取】注意！本單為直立式包裝。禁用STAGGER捲取送包裝！送RCL重處理例外。 (RMK00512) . 此客戶有保證 全板形 急峻度 ≦ 0.7% ( ≦ 12 I-UNIT ) (RMK00583) | 訂單:2502EFE017/006 CC2 <生產備註> 事項如下 . 正面面漆(20U)及正面總膜厚(25U)要求管制90%以上之膜厚,未達標準降級. (RMK00054) . 若背面面漆(20U)及背面總膜厚(25U)時要求管制90%以上之膜厚,未達標準降級 (RMK00054) . 面漆=18U(90%)~請購基準22U(110%),標準板總膜厚=5+20U(100%面漆). (RMK00054) . 30CM*全寬*留1塊給LAB及1塊給塗料商, (RMK00054) . 此經銷商保證平均厚度在1/2厚度公差內，厚度量測NG時，如單位長度符合範圍，請放行 (RMK00402) . 【捲取】注意！本單為直立式包裝。禁用STAGGER捲取送包裝！送RCL重處理例外。 (RMK00512) . 此客戶有保證 全板形 急峻度 ≦ 0.7% ( ≦ 12 I-UNIT ) (RMK00583) | 訂單:2502EFE017/006 RCL <生產備註> 事項如下 . 【捲取】注意！本單為直立式包裝。禁用STAGGER捲取送包裝！送RCL重處理例外。 (RMK00512) | 訂單:2502EFE017/006 CCPK 無 <生產備註> 事項 | 訂單:2502EFE017/006 CGQC <品檢備註> 事項如下 . 鍍層 AZ150 (含) 以上 , 鋅花等級 C~E 目標D，避免鋅花晶界明顯後續造成烤漆點狀未塗漆。 (RMK00565) | 訂單:2502EFE017/006 CCQC <品檢備註> 事項如下 . 【捲取】注意！本單為直立式包裝。禁用STAGGER捲取送包裝！送RCL重處理例外。 (RMK00512) | 訂單:2502EFE017/006 TOL 無 <生產備註> 事項 |  | 訂單 2502EFE017/006 修改記錄如下: 20241213 14:18:43 (06023) 退火碼: >> H2, 用途碼: >> COG007, 背面標示: >> S000, 訂單背面顏色(五碼): >> BW73Z, 背面漆膜厚: >> NOM, 背面漆塗漆型式幾塗幾烤: >> 2, 鉻酸鹽: >> Z, 訂單厚度: >> 0.015, 訂單重: >> 40, 重量容許率(下限): >> 10, 重量容許率(上限): >> 10, 訂單寬度: >> 41, 鍍製方式: >> AC, 鋼捲內徑: >> 508, 鋼捲下限重: >> 3, 鋼捲上限重: >> 4.5, 壓花條件碼: >> -, 表面花紋: >> R, 綠色識別碼: >> -, 印刷輥號: >> -, 產品代碼: >> PPGL, 皮膜碼: >> -, 單位別: >> I, 油品種類: >> Z, 塗油量: >> Z, 包裝代碼: >> E0 , 保護膜碼: >> -, 客戶試片取樣型式: >> -, 調質碼: >> S, 套筒碼: >> P , 規格: >> A792SSGR80, 製造標準: >> ASTM, 表面處理劑種類: >> Z, 表面處理劑塗佈量: >> Z, 伸長率測試: >> N, 硬度測試碼: >> N, 抗拉強度測試: >> N, 降伏強度測試: >> N, 厚度變異: >> 0, 訂單正面顏色(五碼): >> SLS76, 正面漆膜厚: >> 25, 正面漆塗漆型式幾塗幾烤: >> 2, 修邊碼: >> Y, 重量碼: >> AW, 鋼捲捲向: >> O, 鍍層碼: >> AZ50, | F:保證1/2 ASTM 厚度公差
PPGL | 2502EFE017/007 |  | 1. 製造標準為MS、ASTM或銷新加坡之訂單，若無技術指定優先用料，請優先使用國內料，勿使用ANFEN (OFP00406)-{.不符.} | 1. 製造標準為MS、ASTM或銷新加坡之訂單，若無技術指定優先用料，請優先使用國內料，勿使用ANFEN (OFP00406)-{.不符.} 2. 【提醒】！本單為直立式包裝，嚴禁鍍鋅或烤漆後以STAGGER捲取 (OFP00451)-{.不符.} 3. ※超耐候一系列用途要確認是否有英制公差需求，有英制公差需求時選配碼用ON027※ (OFP00680)-{.不符.} 4. 此經銷商有簽訂1/2厚度公差保證(無厚度變異),請調整冷軋與鍍鋅厚度公差管制範圍. 保證 ASTM 厚度公差 (OFP00180)-{.不符.} | 訂單:2502EFE017/007 CPL <生產備註> 事項如下 . 除HGI/ HGL 訂單邊緣不噴油. 其餘皆側緣噴油 (RMK00285) | 訂單:2502EFE017/007 CR1 <生產備註> 事項如下 . 此經銷商保證平均厚度在1/2厚度公差內，厚度量測NG時，如單位長度符合範圍，請放行 (RMK00402) . 此客戶有保證 全板形 急峻度 ≦ 0.7% ( ≦ 12 I-UNIT ) (RMK00583) | 訂單:2502EFE017/007 CR2 <生產備註> 事項如下 . 此經銷商保證平均厚度在1/2厚度公差內，厚度量測NG時，如單位長度符合範圍，請放行 (RMK00402) . 此客戶有保證 全板形 急峻度 ≦ 0.7% ( ≦ 12 I-UNIT ) (RMK00583) | 訂單:2502EFE017/007 CG1 <生產備註> 事項如下 . 鍍鋅表面不可有鋅痕、壓痕、凹陷、及刮傷 、應變痕等。 (RMK00054) . 此經銷商保證平均厚度在1/2厚度公差內，厚度量測NG時，如單位長度符合範圍，請放行 (RMK00402) . 鍍層 AZ150 (含) 以上 , 鋅花等級 C~E 目標D，避免鋅花晶界明顯後續造成烤漆點狀未塗漆。 (RMK00565) . 此客戶有保證 全板形 急峻度 ≦ 0.7% ( ≦ 12 I-UNIT ) (RMK00583) | 訂單:2502EFE017/007 CG2 <生產備註> 事項如下 . 鍍鋅表面不可有鋅痕、壓痕、凹陷、及刮傷 、應變痕等。 (RMK00054) . 此經銷商保證平均厚度在1/2厚度公差內，厚度量測NG時，如單位長度符合範圍，請放行 (RMK00402) . 鍍層 AZ150 (含) 以上 , 鋅花等級 C~E 目標D，避免鋅花晶界明顯後續造成烤漆點狀未塗漆。 (RMK00565) . 此客戶有保證 全板形 急峻度 ≦ 0.7% ( ≦ 12 I-UNIT ) (RMK00583) | 訂單:2502EFE017/007 CC1 <生產備註> 事項如下 . 正面面漆(20U)及正面總膜厚(25U)要求管制90%以上之膜厚,未達標準降級. (RMK00054) . 若背面面漆(20U)及背面總膜厚(25U)時要求管制90%以上之膜厚,未達標準降級 (RMK00054) . 面漆=18U(90%)~請購基準22U(110%),標準板總膜厚=5+20U(100%面漆). (RMK00054) . 30CM*全寬*留1塊給LAB及1塊給塗料商, (RMK00054) . 此經銷商保證平均厚度在1/2厚度公差內，厚度量測NG時，如單位長度符合範圍，請放行 (RMK00402) . 【捲取】注意！本單為直立式包裝。禁用STAGGER捲取送包裝！送RCL重處理例外。 (RMK00512) . 此客戶有保證 全板形 急峻度 ≦ 0.7% ( ≦ 12 I-UNIT ) (RMK00583) | 訂單:2502EFE017/007 CC2 <生產備註> 事項如下 . 正面面漆(20U)及正面總膜厚(25U)要求管制90%以上之膜厚,未達標準降級. (RMK00054) . 若背面面漆(20U)及背面總膜厚(25U)時要求管制90%以上之膜厚,未達標準降級 (RMK00054) . 面漆=18U(90%)~請購基準22U(110%),標準板總膜厚=5+20U(100%面漆). (RMK00054) . 30CM*全寬*留1塊給LAB及1塊給塗料商, (RMK00054) . 此經銷商保證平均厚度在1/2厚度公差內，厚度量測NG時，如單位長度符合範圍，請放行 (RMK00402) . 【捲取】注意！本單為直立式包裝。禁用STAGGER捲取送包裝！送RCL重處理例外。 (RMK00512) . 此客戶有保證 全板形 急峻度 ≦ 0.7% ( ≦ 12 I-UNIT ) (RMK00583) | 訂單:2502EFE017/007 RCL <生產備註> 事項如下 . 【捲取】注意！本單為直立式包裝。禁用STAGGER捲取送包裝！送RCL重處理例外。 (RMK00512) | 訂單:2502EFE017/007 CCPK 無 <生產備註> 事項 | 訂單:2502EFE017/007 CGQC <品檢備註> 事項如下 . 鍍層 AZ150 (含) 以上 , 鋅花等級 C~E 目標D，避免鋅花晶界明顯後續造成烤漆點狀未塗漆。 (RMK00565) | 訂單:2502EFE017/007 CCQC <品檢備註> 事項如下 . 【捲取】注意！本單為直立式包裝。禁用STAGGER捲取送包裝！送RCL重處理例外。 (RMK00512) | 訂單:2502EFE017/007 TOL 無 <生產備註> 事項 |  | 訂單 2502EFE017/007 修改記錄如下: 20241213 14:18:49 (06023) 退火碼: >> H2, 用途碼: >> COG003, 背面標示: >> S000, 訂單背面顏色(五碼): >> BW73Z, 背面漆膜厚: >> NOM, 背面漆塗漆型式幾塗幾烤: >> 2, 鉻酸鹽: >> Z, 訂單厚度: >> 0.015, 訂單重: >> 40, 重量容許率(下限): >> 10, 重量容許率(上限): >> 10, 訂單寬度: >> 41, 鍍製方式: >> AC, 鋼捲內徑: >> 508, 鋼捲下限重: >> 3, 鋼捲上限重: >> 4.5, 壓花條件碼: >> -, 表面花紋: >> R, 綠色識別碼: >> -, 印刷輥號: >> -, 產品代碼: >> PPGL, 皮膜碼: >> -, 單位別: >> I, 油品種類: >> Z, 塗油量: >> Z, 包裝代碼: >> E0 , 保護膜碼: >> -, 客戶試片取樣型式: >> -, 調質碼: >> S, 套筒碼: >> P , 規格: >> A792SSGR80, 製造標準: >> ASTM, 表面處理劑種類: >> Z, 表面處理劑塗佈量: >> Z, 伸長率測試: >> N, 硬度測試碼: >> N, 抗拉強度測試: >> N, 降伏強度測試: >> N, 厚度變異: >> 0, 訂單正面顏色(五碼): >> SBT60, 正面漆膜厚: >> 25, 正面漆塗漆型式幾塗幾烤: >> 2, 修邊碼: >> Y, 重量碼: >> AW, 鋼捲捲向: >> O, 鍍層碼: >> AZ50, | F:保證1/2 ASTM 厚度公差
PPGL | 2502EFE017/008 |  | 1. 製造標準為MS、ASTM或銷新加坡之訂單，若無技術指定優先用料，請優先使用國內料，勿使用ANFEN (OFP00406)-{.不符.} | 1. 製造標準為MS、ASTM或銷新加坡之訂單，若無技術指定優先用料，請優先使用國內料，勿使用ANFEN (OFP00406)-{.不符.} 2. 【提醒】！本單為直立式包裝，嚴禁鍍鋅或烤漆後以STAGGER捲取 (OFP00451)-{.不符.} 3. ※超耐候一系列用途要確認是否有英制公差需求，有英制公差需求時選配碼用ON027※ (OFP00680)-{.不符.} 4. 此經銷商有簽訂1/2厚度公差保證(無厚度變異),請調整冷軋與鍍鋅厚度公差管制範圍. 保證 ASTM 厚度公差 (OFP00180)-{.不符.} | 訂單:2502EFE017/008 CPL <生產備註> 事項如下 . 除HGI/ HGL 訂單邊緣不噴油. 其餘皆側緣噴油 (RMK00285) | 訂單:2502EFE017/008 CR1 <生產備註> 事項如下 . 此經銷商保證平均厚度在1/2厚度公差內，厚度量測NG時，如單位長度符合範圍，請放行 (RMK00402) . 此客戶有保證 全板形 急峻度 ≦ 0.7% ( ≦ 12 I-UNIT ) (RMK00583) | 訂單:2502EFE017/008 CR2 <生產備註> 事項如下 . 此經銷商保證平均厚度在1/2厚度公差內，厚度量測NG時，如單位長度符合範圍，請放行 (RMK00402) . 此客戶有保證 全板形 急峻度 ≦ 0.7% ( ≦ 12 I-UNIT ) (RMK00583) | 訂單:2502EFE017/008 CG1 <生產備註> 事項如下 . 鍍鋅表面不可有鋅痕、壓痕、凹陷、及刮傷 、應變痕等。 (RMK00054) . 此經銷商保證平均厚度在1/2厚度公差內，厚度量測NG時，如單位長度符合範圍，請放行 (RMK00402) . 鍍層 AZ150 (含) 以上 , 鋅花等級 C~E 目標D，避免鋅花晶界明顯後續造成烤漆點狀未塗漆。 (RMK00565) . 此客戶有保證 全板形 急峻度 ≦ 0.7% ( ≦ 12 I-UNIT ) (RMK00583) | 訂單:2502EFE017/008 CG2 <生產備註> 事項如下 . 鍍鋅表面不可有鋅痕、壓痕、凹陷、及刮傷 、應變痕等。 (RMK00054) . 此經銷商保證平均厚度在1/2厚度公差內，厚度量測NG時，如單位長度符合範圍，請放行 (RMK00402) . 鍍層 AZ150 (含) 以上 , 鋅花等級 C~E 目標D，避免鋅花晶界明顯後續造成烤漆點狀未塗漆。 (RMK00565) . 此客戶有保證 全板形 急峻度 ≦ 0.7% ( ≦ 12 I-UNIT ) (RMK00583) | 訂單:2502EFE017/008 CC1 <生產備註> 事項如下 . 正面面漆(20U)及正面總膜厚(25U)要求管制90%以上之膜厚,未達標準降級. (RMK00054) . 若背面面漆(20U)及背面總膜厚(25U)時要求管制90%以上之膜厚,未達標準降級 (RMK00054) . 面漆=18U(90%)~請購基準22U(110%),標準板總膜厚=5+20U(100%面漆). (RMK00054) . 30CM*全寬*留1塊給LAB及1塊給塗料商, (RMK00054) . 此經銷商保證平均厚度在1/2厚度公差內，厚度量測NG時，如單位長度符合範圍，請放行 (RMK00402) . 【捲取】注意！本單為直立式包裝。禁用STAGGER捲取送包裝！送RCL重處理例外。 (RMK00512) . 【抽氣量】白色系在CC1生產時,FINISH抽氣量請設定250,如生產中發生色差b值異常升高,請股長再加大抽氣量因應 (RMK00560) . 此客戶有保證 全板形 急峻度 ≦ 0.7% ( ≦ 12 I-UNIT ) (RMK00583) | 訂單:2502EFE017/008 CC2 <生產備註> 事項如下 . 正面面漆(20U)及正面總膜厚(25U)要求管制90%以上之膜厚,未達標準降級. (RMK00054) . 若背面面漆(20U)及背面總膜厚(25U)時要求管制90%以上之膜厚,未達標準降級 (RMK00054) . 面漆=18U(90%)~請購基準22U(110%),標準板總膜厚=5+20U(100%面漆). (RMK00054) . 30CM*全寬*留1塊給LAB及1塊給塗料商, (RMK00054) . 此經銷商保證平均厚度在1/2厚度公差內，厚度量測NG時，如單位長度符合範圍，請放行 (RMK00402) . 【捲取】注意！本單為直立式包裝。禁用STAGGER捲取送包裝！送RCL重處理例外。 (RMK00512) . 【抽氣量】白色系在CC1生產時,FINISH抽氣量請設定250,如生產中發生色差b值異常升高,請股長再加大抽氣量因應 (RMK00560) . 此客戶有保證 全板形 急峻度 ≦ 0.7% ( ≦ 12 I-UNIT ) (RMK00583) | 訂單:2502EFE017/008 RCL <生產備註> 事項如下 . 【捲取】注意！本單為直立式包裝。禁用STAGGER捲取送包裝！送RCL重處理例外。 (RMK00512) | 訂單:2502EFE017/008 CCPK 無 <生產備註> 事項 | 訂單:2502EFE017/008 CGQC <品檢備註> 事項如下 . 鍍層 AZ150 (含) 以上 , 鋅花等級 C~E 目標D，避免鋅花晶界明顯後續造成烤漆點狀未塗漆。 (RMK00565) | 訂單:2502EFE017/008 CCQC <品檢備註> 事項如下 . 【捲取】注意！本單為直立式包裝。禁用STAGGER捲取送包裝！送RCL重處理例外。 (RMK00512) | 訂單:2502EFE017/008 TOL 無 <生產備註> 事項 |  | 訂單 2502EFE017/008 修改記錄如下: 20241213 14:18:56 (06023) 退火碼: >> H2, 用途碼: >> COG003, 背面標示: >> S000, 訂單背面顏色(五碼): >> BW73Z, 背面漆膜厚: >> NOM, 背面漆塗漆型式幾塗幾烤: >> 2, 鉻酸鹽: >> Z, 訂單厚度: >> 0.015, 訂單重: >> 40, 重量容許率(下限): >> 10, 重量容許率(上限): >> 10, 訂單寬度: >> 41, 鍍製方式: >> AC, 鋼捲內徑: >> 508, 鋼捲下限重: >> 3, 鋼捲上限重: >> 4.5, 壓花條件碼: >> -, 表面花紋: >> R, 綠色識別碼: >> -, 印刷輥號: >> -, 產品代碼: >> PPGL, 皮膜碼: >> -, 單位別: >> I, 油品種類: >> Z, 塗油量: >> Z, 包裝代碼: >> E0 , 保護膜碼: >> -, 客戶試片取樣型式: >> -, 調質碼: >> S, 套筒碼: >> P , 規格: >> A792SSGR80, 製造標準: >> ASTM, 表面處理劑種類: >> Z, 表面處理劑塗佈量: >> Z, 伸長率測試: >> N, 硬度測試碼: >> N, 抗拉強度測試: >> N, 降伏強度測試: >> N, 厚度變異: >> 0, 訂單正面顏色(五碼): >> SWH4V, 正面漆膜厚: >> 25, 正面漆塗漆型式幾塗幾烤: >> 2, 修邊碼: >> Y, 重量碼: >> AW, 鋼捲捲向: >> O, 鍍層碼: >> AZ50, | F:保證1/2 ASTM 厚度公差
PPGL | 2502EFE017/009 |  | 1. 製造標準為MS、ASTM或銷新加坡之訂單，若無技術指定優先用料，請優先使用國內料，勿使用ANFEN (OFP00406)-{.不符.} | 1. 製造標準為MS、ASTM或銷新加坡之訂單，若無技術指定優先用料，請優先使用國內料，勿使用ANFEN (OFP00406)-{.不符.} 2. 【提醒】！本單為直立式包裝，嚴禁鍍鋅或烤漆後以STAGGER捲取 (OFP00451)-{.不符.} 3. ※超耐候一系列用途要確認是否有英制公差需求，有英制公差需求時選配碼用ON027※ (OFP00680)-{.不符.} 4. 此經銷商有簽訂1/2厚度公差保證(無厚度變異),請調整冷軋與鍍鋅厚度公差管制範圍. 保證 ASTM 厚度公差 (OFP00180)-{.不符.} | 訂單:2502EFE017/009 CPL <生產備註> 事項如下 . 除HGI/ HGL 訂單邊緣不噴油. 其餘皆側緣噴油 (RMK00285) | 訂單:2502EFE017/009 CR1 <生產備註> 事項如下 . 此經銷商保證平均厚度在1/2厚度公差內，厚度量測NG時，如單位長度符合範圍，請放行 (RMK00402) . 此客戶有保證 全板形 急峻度 ≦ 0.7% ( ≦ 12 I-UNIT ) (RMK00583) | 訂單:2502EFE017/009 CR2 <生產備註> 事項如下 . 此經銷商保證平均厚度在1/2厚度公差內，厚度量測NG時，如單位長度符合範圍，請放行 (RMK00402) . 此客戶有保證 全板形 急峻度 ≦ 0.7% ( ≦ 12 I-UNIT ) (RMK00583) | 訂單:2502EFE017/009 CG1 <生產備註> 事項如下 . 鍍鋅表面不可有鋅痕、壓痕、凹陷、及刮傷 、應變痕等。 (RMK00054) . 此經銷商保證平均厚度在1/2厚度公差內，厚度量測NG時，如單位長度符合範圍，請放行 (RMK00402) . 鍍層 AZ150 (含) 以上 , 鋅花等級 C~E 目標D，避免鋅花晶界明顯後續造成烤漆點狀未塗漆。 (RMK00565) . 此客戶有保證 全板形 急峻度 ≦ 0.7% ( ≦ 12 I-UNIT ) (RMK00583) | 訂單:2502EFE017/009 CG2 <生產備註> 事項如下 . 鍍鋅表面不可有鋅痕、壓痕、凹陷、及刮傷 、應變痕等。 (RMK00054) . 此經銷商保證平均厚度在1/2厚度公差內，厚度量測NG時，如單位長度符合範圍，請放行 (RMK00402) . 鍍層 AZ150 (含) 以上 , 鋅花等級 C~E 目標D，避免鋅花晶界明顯後續造成烤漆點狀未塗漆。 (RMK00565) . 此客戶有保證 全板形 急峻度 ≦ 0.7% ( ≦ 12 I-UNIT ) (RMK00583) | 訂單:2502EFE017/009 CC1 <生產備註> 事項如下 . 【水痕】因YCP 近似深黑色水痕可能嚴重，因此指定CC1生產注意W/Q 使用純水與水量控制 (RMK-E_CHIN) . 正面面漆(20U)及正面總膜厚(25U)要求管制90%以上之膜厚,未達標準降級. (RMK00054) . 若背面面漆(20U)及背面總膜厚(25U)時要求管制90%以上之膜厚,未達標準降級 (RMK00054) . 面漆=18U(90%)~請購基準22U(110%),標準板總膜厚=5+20U(100%面漆). (RMK00054) . 30CM*全寬*留1塊給LAB及1塊給塗料商, (RMK00054) . 此經銷商保證平均厚度在1/2厚度公差內，厚度量測NG時，如單位長度符合範圍，請放行 (RMK00402) . 【捲取】注意！本單為直立式包裝。禁用STAGGER捲取送包裝！送RCL重處理例外。 (RMK00512) . 此客戶有保證 全板形 急峻度 ≦ 0.7% ( ≦ 12 I-UNIT ) (RMK00583) | 訂單:2502EFE017/009 CC2 <生產備註> 事項如下 . 【水痕】因YCP 近似深黑色水痕可能嚴重，因此指定CC1生產注意W/Q 使用純水與水量控制 (RMK-E_CHIN) . 正面面漆(20U)及正面總膜厚(25U)要求管制90%以上之膜厚,未達標準降級. (RMK00054) . 若背面面漆(20U)及背面總膜厚(25U)時要求管制90%以上之膜厚,未達標準降級 (RMK00054) . 面漆=18U(90%)~請購基準22U(110%),標準板總膜厚=5+20U(100%面漆). (RMK00054) . 30CM*全寬*留1塊給LAB及1塊給塗料商, (RMK00054) . 此經銷商保證平均厚度在1/2厚度公差內，厚度量測NG時，如單位長度符合範圍，請放行 (RMK00402) . 【捲取】注意！本單為直立式包裝。禁用STAGGER捲取送包裝！送RCL重處理例外。 (RMK00512) . 此客戶有保證 全板形 急峻度 ≦ 0.7% ( ≦ 12 I-UNIT ) (RMK00583) | 訂單:2502EFE017/009 RCL <生產備註> 事項如下 . 【捲取】注意！本單為直立式包裝。禁用STAGGER捲取送包裝！送RCL重處理例外。 (RMK00512) | 訂單:2502EFE017/009 CCPK 無 <生產備註> 事項 | 訂單:2502EFE017/009 CGQC <品檢備註> 事項如下 . 鍍層 AZ150 (含) 以上 , 鋅花等級 C~E 目標D，避免鋅花晶界明顯後續造成烤漆點狀未塗漆。 (RMK00565) | 訂單:2502EFE017/009 CCQC <品檢備註> 事項如下 . 【水痕】因YCP 近似深黑色水痕可能嚴重，因此指定CC1生產注意W/Q 使用純水與水量控制 (RMK-E_CHIN) . 【捲取】注意！本單為直立式包裝。禁用STAGGER捲取送包裝！送RCL重處理例外。 (RMK00512) | 訂單:2502EFE017/009 TOL 無 <生產備註> 事項 | 【水痕】因YCP 近似深黑色水痕可能嚴重，因此指定CC1生產注意W/Q 使用純水與水量控制^^/CC1/CC2/CCQC/^^ <<.E_CHIN 2024/12/18 09:18.>> | 訂單 2502EFE017/009 修改記錄如下: 20241213 14:19:03 (06023) 退火碼: >> H2, 用途碼: >> COG007, 背面標示: >> S000, 訂單背面顏色(五碼): >> BW73Z, 背面漆膜厚: >> NOM, 背面漆塗漆型式幾塗幾烤: >> 2, 鉻酸鹽: >> Z, 訂單厚度: >> 0.015, 訂單重: >> 40, 重量容許率(下限): >> 10, 重量容許率(上限): >> 10, 訂單寬度: >> 41, 鍍製方式: >> AC, 鋼捲內徑: >> 508, 鋼捲下限重: >> 3, 鋼捲上限重: >> 4.5, 壓花條件碼: >> -, 表面花紋: >> R, 綠色識別碼: >> -, 印刷輥號: >> -, 產品代碼: >> PPGL, 皮膜碼: >> -, 單位別: >> I, 油品種類: >> Z, 塗油量: >> Z, 包裝代碼: >> E0 , 保護膜碼: >> -, 客戶試片取樣型式: >> -, 調質碼: >> S, 套筒碼: >> P , 規格: >> A792SSGR80, 製造標準: >> ASTM, 表面處理劑種類: >> Z, 表面處理劑塗佈量: >> Z, 伸長率測試: >> N, 硬度測試碼: >> N, 抗拉強度測試: >> N, 降伏強度測試: >> N, 厚度變異: >> 0, 訂單正面顏色(五碼): >> SYH9Q, 正面漆膜厚: >> 25, 正面漆塗漆型式幾塗幾烤: >> 2, 修邊碼: >> Y, 重量碼: >> AW, 鋼捲捲向: >> O, 鍍層碼: >> AZ50, | F:保證1/2 ASTM 厚度公差
PPGL | 2502EFE017/010 |  | 1. 製造標準為MS、ASTM或銷新加坡之訂單，若無技術指定優先用料，請優先使用國內料，勿使用ANFEN (OFP00406)-{.不符.} | 1. 製造標準為MS、ASTM或銷新加坡之訂單，若無技術指定優先用料，請優先使用國內料，勿使用ANFEN (OFP00406)-{.不符.} 2. 【提醒】！本單為直立式包裝，嚴禁鍍鋅或烤漆後以STAGGER捲取 (OFP00451)-{.不符.} 3. 此經銷商有簽訂1/2厚度公差保證(無厚度變異),請調整冷軋與鍍鋅厚度公差管制範圍. 保證 ASTM 厚度公差 (OFP00180)-{.不符.} | 訂單:2502EFE017/010 CPL <生產備註> 事項如下 . 除HGI/ HGL 訂單邊緣不噴油. 其餘皆側緣噴油 (RMK00285) . 【美加訂單生產注意事項-CPL】1.客戶美加地區訂單實施修邊刀最大使用顆數上限(20顆) (RMK00717) . 【美加訂單生產注意事項-CPL】2.排程備註:注意修邊品質與毛邊 (RMK00717) . 【美加訂單生產注意事項-CPL】3.去毛邊輥的管制：兩側壓力均設定1.0 kg/cm2 (RMK00717) | 訂單:2502EFE017/010 CR1 <生產備註> 事項如下 . 此經銷商保證平均厚度在1/2厚度公差內，厚度量測NG時，如單位長度符合範圍，請放行 (RMK00402) . 此客戶有保證 全板形 急峻度 ≦ 0.7% ( ≦ 12 I-UNIT ) (RMK00583) . 【美加訂單生產注意事項-CR】1.兩側各加開一個spot cooling增加冷卻效果。 (RMK00717) . 【美加訂單生產注意事項-CR】2.發生毛邊時，請降速生產減輕毛邊程度，暫留討論後再處置。 (RMK00717) | 訂單:2502EFE017/010 CR2 <生產備註> 事項如下 . 此經銷商保證平均厚度在1/2厚度公差內，厚度量測NG時，如單位長度符合範圍，請放行 (RMK00402) . 此客戶有保證 全板形 急峻度 ≦ 0.7% ( ≦ 12 I-UNIT ) (RMK00583) . 【美加訂單生產注意事項-CR】1.兩側各加開一個spot cooling增加冷卻效果。 (RMK00717) . 【美加訂單生產注意事項-CR】2.發生毛邊時，請降速生產減輕毛邊程度，暫留討論後再處置。 (RMK00717) | 訂單:2502EFE017/010 CG1 <生產備註> 事項如下 . 此經銷商保證平均厚度在1/2厚度公差內，厚度量測NG時，如單位長度符合範圍，請放行 (RMK00402) . 鍍層 AZ150 (含) 以上 , 鋅花等級 C~E 目標D，避免鋅花晶界明顯後續造成烤漆點狀未塗漆。 (RMK00565) . 此客戶有保證 全板形 急峻度 ≦ 0.7% ( ≦ 12 I-UNIT ) (RMK00583) . 鍍鋅表面不可有鋅痕、壓痕、凹陷、及刮傷 、應變痕等。 (RMK00702) . 【美加訂單生產注意事項-CG1】副操確認完回控制室後，於生產排程鋼號旁簽名紀錄，以利後續追查(該排程生產完，排程單將保留)。 (RMK00717) . 【美加訂單生產注意事項-CG1】中央段副操每顆銲道出Pot時觀察銲道同時，確認Beaver Tail與鋼板接觸之Guide Roll羊毛氈狀況，並適時添加潤滑油(避免乾掉)。 (RMK00717) | 訂單:2502EFE017/010 CG2 <生產備註> 事項如下 . 此經銷商保證平均厚度在1/2厚度公差內，厚度量測NG時，如單位長度符合範圍，請放行 (RMK00402) . 鍍層 AZ150 (含) 以上 , 鋅花等級 C~E 目標D，避免鋅花晶界明顯後續造成烤漆點狀未塗漆。 (RMK00565) . 此客戶有保證 全板形 急峻度 ≦ 0.7% ( ≦ 12 I-UNIT ) (RMK00583) . 鍍鋅表面不可有鋅痕、壓痕、凹陷、及刮傷 、應變痕等。 (RMK00702) . 【美加訂單生產注意事項-CG2】1.使用SUB-NOZZLE (RMK00717) | 訂單:2502EFE017/010 CC1 <生產備註> 事項如下 . 請品檢務必遵守 30CM*全寬*留1塊給LAB及1塊給塗料商，若背面非"B"字頭則各留2片 (RMK00105) . 品檢人員於LAB試片上註記測試物性耐久及曝曬 (RMK00105) . 此經銷商保證平均厚度在1/2厚度公差內，厚度量測NG時，如單位長度符合範圍，請放行 (RMK00402) . 【捲取】注意！本單為直立式包裝。禁用STAGGER捲取送包裝！送RCL重處理例外。 (RMK00512) . 此客戶有保證 全板形 急峻度 ≦ 0.7% ( ≦ 12 I-UNIT ) (RMK00583) . 【塗料扣重注意】Valspar 扣重為 200 Kg (RMK00697) . 30CM*全寬*留1塊給LAB及1塊給塗料商, (RMK00702) . 【VALSPAR】色碼第六碼"3" 面漆塗佈量≧90％，總塗佈量管制≧ 93% (RMK00702) . 【美加訂單生產注意事項-CCP】1.請烤漆入口依照正背面漆鋼捲投向規定進行鋼捲投入。 (RMK00717) . 【美加訂單生產注意事項-CCP】2.烤漆入口依照鋼捲投向規定進行鋼捲投入。(CR1/CG1 CR2/CG2-->正向入料。CR1/CG2 CR2/CG1-->反向入料) (RMK00717) . 【美加訂單生產注意事項-CCP】3.此訂單背面漆一律採Nature塗裝，塗裝黏度設定40秒以上 (RMK00717) | 訂單:2502EFE017/010 CC2 <生產備註> 事項如下 . 請品檢務必遵守 30CM*全寬*留1塊給LAB及1塊給塗料商，若背面非"B"字頭則各留2片 (RMK00105) . 品檢人員於LAB試片上註記測試物性耐久及曝曬 (RMK00105) . 此經銷商保證平均厚度在1/2厚度公差內，厚度量測NG時，如單位長度符合範圍，請放行 (RMK00402) . 【捲取】注意！本單為直立式包裝。禁用STAGGER捲取送包裝！送RCL重處理例外。 (RMK00512) . 此客戶有保證 全板形 急峻度 ≦ 0.7% ( ≦ 12 I-UNIT ) (RMK00583) . 【塗料扣重注意】Valspar 扣重為 200 Kg (RMK00697) . 30CM*全寬*留1塊給LAB及1塊給塗料商, (RMK00702) . 【VALSPAR】色碼第六碼"3" 面漆塗佈量≧90％，總塗佈量管制≧ 93% (RMK00702) . 【美加訂單生產注意事項-CCP】1.請烤漆入口依照正背面漆鋼捲投向規定進行鋼捲投入。 (RMK00717) . 【美加訂單生產注意事項-CCP】2.烤漆入口依照鋼捲投向規定進行鋼捲投入。(CR1/CG1 CR2/CG2-->正向入料。CR1/CG2 CR2/CG1-->反向入料) (RMK00717) . 【美加訂單生產注意事項-CCP】3.此訂單背面漆一律採Nature塗裝，塗裝黏度設定40秒以上 (RMK00717) | 訂單:2502EFE017/010 RCL <生產備註> 事項如下 . 【捲取】注意！本單為直立式包裝。禁用STAGGER捲取送包裝！送RCL重處理例外。 (RMK00512) | 訂單:2502EFE017/010 CCPK 無 <生產備註> 事項 | 訂單:2502EFE017/010 CGQC <品檢備註> 事項如下 . 鍍層 AZ150 (含) 以上 , 鋅花等級 C~E 目標D，避免鋅花晶界明顯後續造成烤漆點狀未塗漆。 (RMK00565) . 鍍鋅表面不可有鋅痕、壓痕、凹陷、及刮傷 、應變痕等。 (RMK00702) | 訂單:2502EFE017/010 CCQC <品檢備註> 事項如下 . 請品檢務必遵守 30CM*全寬*留1塊給LAB及1塊給塗料商，若背面非"B"字頭則各留2片 (RMK00105) . 【捲取】注意！本單為直立式包裝。禁用STAGGER捲取送包裝！送RCL重處理例外。 (RMK00512) . 30CM*全寬*留1塊給LAB及1塊給塗料商, (RMK00702) . 【VALSPAR】色碼第六碼"3" 面漆塗佈量≧90％，總塗佈量管制≧ 93% (RMK00702) | 訂單:2502EFE017/010 TOL 無 <生產備註> 事項 |  | 訂單 2502EFE017/010 修改記錄如下: 20250415 13:21:34 (06023) 退火碼: >> H2, 用途碼: >> COG003, 背面標示: >> S000, 訂單背面顏色(五碼): >> BW73Z, 背面漆膜厚: >> NOM, 背面漆塗漆型式幾塗幾烤: >> 2, 鉻酸鹽: >> Z, 訂單厚度: >> 0.015, 訂單重: >> 40, 重量容許率(下限): >> 10, 重量容許率(上限): >> 10, 訂單寬度: >> 41, 鍍製方式: >> AC, 鋼捲內徑: >> 508, 鋼捲下限重: >> 3, 鋼捲上限重: >> 4.5, 壓花條件碼: >> -, 表面花紋: >> R, 綠色識別碼: >> -, 印刷輥號: >> -, 產品代碼: >> PPGL, 皮膜碼: >> -, 單位別: >> I, 油品種類: >> Z, 塗油量: >> Z, 包裝代碼: >> E0 , 保護膜碼: >> -, 客戶試片取樣型式: >> -, 調質碼: >> S, 套筒碼: >> P , 規格: >> A792SSGR80, 製造標準: >> ASTM, 表面處理劑種類: >> Z, 表面處理劑塗佈量: >> Z, 伸長率測試: >> N, 硬度測試碼: >> N, 抗拉強度測試: >> N, 降伏強度測試: >> N, 厚度變異: >> 0, 訂單正面顏色(五碼): >> SRV7Y, 正面漆膜厚: >> 25, 正面漆塗漆型式幾塗幾烤: >> 2, 修邊碼: >> Y, 重量碼: >> AW, 鋼捲捲向: >> O, 鍍層碼: >> AZ50, 20250416 17:53:32 (06023) 用途碼: COG003 >> COG013, 20250603 11:44:29 (06023) 用途碼: COG013 >> COG001, | F:保證1/2 ASTM 厚度公差 | [訂單訊息通知] 2025/06/03 11:27:20 AM 訂單訊息通知 (秦大維 >> 通知 >> Patty Wu) 訂單訊息 : VALSPAR SRV3T、SRV4Y、SRV7Y 只能下 COG001 一般屋頂保固
PPGL | 2502EFE017/011 |  | 1. 製造標準為MS、ASTM或銷新加坡之訂單，若無技術指定優先用料，請優先使用國內料，勿使用ANFEN (OFP00406)-{.不符.} | 1. 製造標準為MS、ASTM或銷新加坡之訂單，若無技術指定優先用料，請優先使用國內料，勿使用ANFEN (OFP00406)-{.不符.} 2. 【提醒】！本單為直立式包裝，嚴禁鍍鋅或烤漆後以STAGGER捲取 (OFP00451)-{.不符.} 3. 此經銷商有簽訂1/2厚度公差保證(無厚度變異),請調整冷軋與鍍鋅厚度公差管制範圍. 保證 ASTM 厚度公差 (OFP00180)-{.不符.} | 訂單:2502EFE017/011 CPL <生產備註> 事項如下 . 除HGI/ HGL 訂單邊緣不噴油. 其餘皆側緣噴油 (RMK00285) . 【美加訂單生產注意事項-CPL】1.客戶美加地區訂單實施修邊刀最大使用顆數上限(20顆) (RMK00717) . 【美加訂單生產注意事項-CPL】2.排程備註:注意修邊品質與毛邊 (RMK00717) . 【美加訂單生產注意事項-CPL】3.去毛邊輥的管制：兩側壓力均設定1.0 kg/cm2 (RMK00717) | 訂單:2502EFE017/011 CR1 <生產備註> 事項如下 . 此經銷商保證平均厚度在1/2厚度公差內，厚度量測NG時，如單位長度符合範圍，請放行 (RMK00402) . 此客戶有保證 全板形 急峻度 ≦ 0.7% ( ≦ 12 I-UNIT ) (RMK00583) . 【美加訂單生產注意事項-CR】1.兩側各加開一個spot cooling增加冷卻效果。 (RMK00717) . 【美加訂單生產注意事項-CR】2.發生毛邊時，請降速生產減輕毛邊程度，暫留討論後再處置。 (RMK00717) | 訂單:2502EFE017/011 CR2 <生產備註> 事項如下 . 此經銷商保證平均厚度在1/2厚度公差內，厚度量測NG時，如單位長度符合範圍，請放行 (RMK00402) . 此客戶有保證 全板形 急峻度 ≦ 0.7% ( ≦ 12 I-UNIT ) (RMK00583) . 【美加訂單生產注意事項-CR】1.兩側各加開一個spot cooling增加冷卻效果。 (RMK00717) . 【美加訂單生產注意事項-CR】2.發生毛邊時，請降速生產減輕毛邊程度，暫留討論後再處置。 (RMK00717) | 訂單:2502EFE017/011 CG1 <生產備註> 事項如下 . 此經銷商保證平均厚度在1/2厚度公差內，厚度量測NG時，如單位長度符合範圍，請放行 (RMK00402) . 鍍層 AZ150 (含) 以上 , 鋅花等級 C~E 目標D，避免鋅花晶界明顯後續造成烤漆點狀未塗漆。 (RMK00565) . 此客戶有保證 全板形 急峻度 ≦ 0.7% ( ≦ 12 I-UNIT ) (RMK00583) . 鍍鋅表面不可有鋅痕、壓痕、凹陷、及刮傷 、應變痕等。 (RMK00702) . 【美加訂單生產注意事項-CG1】副操確認完回控制室後，於生產排程鋼號旁簽名紀錄，以利後續追查(該排程生產完，排程單將保留)。 (RMK00717) . 【美加訂單生產注意事項-CG1】中央段副操每顆銲道出Pot時觀察銲道同時，確認Beaver Tail與鋼板接觸之Guide Roll羊毛氈狀況，並適時添加潤滑油(避免乾掉)。 (RMK00717) | 訂單:2502EFE017/011 CG2 <生產備註> 事項如下 . 此經銷商保證平均厚度在1/2厚度公差內，厚度量測NG時，如單位長度符合範圍，請放行 (RMK00402) . 鍍層 AZ150 (含) 以上 , 鋅花等級 C~E 目標D，避免鋅花晶界明顯後續造成烤漆點狀未塗漆。 (RMK00565) . 此客戶有保證 全板形 急峻度 ≦ 0.7% ( ≦ 12 I-UNIT ) (RMK00583) . 鍍鋅表面不可有鋅痕、壓痕、凹陷、及刮傷 、應變痕等。 (RMK00702) . 【美加訂單生產注意事項-CG2】1.使用SUB-NOZZLE (RMK00717) | 訂單:2502EFE017/011 CC1 <生產備註> 事項如下 . 請品檢務必遵守 30CM*全寬*留1塊給LAB及1塊給塗料商，若背面非"B"字頭則各留2片 (RMK00105) . 品檢人員於LAB試片上註記測試物性耐久及曝曬 (RMK00105) . 此經銷商保證平均厚度在1/2厚度公差內，厚度量測NG時，如單位長度符合範圍，請放行 (RMK00402) . 【捲取】注意！本單為直立式包裝。禁用STAGGER捲取送包裝！送RCL重處理例外。 (RMK00512) . 此客戶有保證 全板形 急峻度 ≦ 0.7% ( ≦ 12 I-UNIT ) (RMK00583) . 【塗料扣重注意】Valspar 扣重為 200 Kg (RMK00697) . 30CM*全寬*留1塊給LAB及1塊給塗料商, (RMK00702) . 【VALSPAR】色碼第六碼"3" 面漆塗佈量≧90％，總塗佈量管制≧ 93% (RMK00702) . 【美加訂單生產注意事項-CCP】1.請烤漆入口依照正背面漆鋼捲投向規定進行鋼捲投入。 (RMK00717) . 【美加訂單生產注意事項-CCP】2.烤漆入口依照鋼捲投向規定進行鋼捲投入。(CR1/CG1 CR2/CG2-->正向入料。CR1/CG2 CR2/CG1-->反向入料) (RMK00717) . 【美加訂單生產注意事項-CCP】3.此訂單背面漆一律採Nature塗裝，塗裝黏度設定40秒以上 (RMK00717) | 訂單:2502EFE017/011 CC2 <生產備註> 事項如下 . 請品檢務必遵守 30CM*全寬*留1塊給LAB及1塊給塗料商，若背面非"B"字頭則各留2片 (RMK00105) . 品檢人員於LAB試片上註記測試物性耐久及曝曬 (RMK00105) . 此經銷商保證平均厚度在1/2厚度公差內，厚度量測NG時，如單位長度符合範圍，請放行 (RMK00402) . 【捲取】注意！本單為直立式包裝。禁用STAGGER捲取送包裝！送RCL重處理例外。 (RMK00512) . 此客戶有保證 全板形 急峻度 ≦ 0.7% ( ≦ 12 I-UNIT ) (RMK00583) . 【塗料扣重注意】Valspar 扣重為 200 Kg (RMK00697) . 30CM*全寬*留1塊給LAB及1塊給塗料商, (RMK00702) . 【VALSPAR】色碼第六碼"3" 面漆塗佈量≧90％，總塗佈量管制≧ 93% (RMK00702) . 【美加訂單生產注意事項-CCP】1.請烤漆入口依照正背面漆鋼捲投向規定進行鋼捲投入。 (RMK00717) . 【美加訂單生產注意事項-CCP】2.烤漆入口依照鋼捲投向規定進行鋼捲投入。(CR1/CG1 CR2/CG2-->正向入料。CR1/CG2 CR2/CG1-->反向入料) (RMK00717) . 【美加訂單生產注意事項-CCP】3.此訂單背面漆一律採Nature塗裝，塗裝黏度設定40秒以上 (RMK00717) | 訂單:2502EFE017/011 RCL <生產備註> 事項如下 . 【捲取】注意！本單為直立式包裝。禁用STAGGER捲取送包裝！送RCL重處理例外。 (RMK00512) | 訂單:2502EFE017/011 CCPK 無 <生產備註> 事項 | 訂單:2502EFE017/011 CGQC <品檢備註> 事項如下 . 鍍層 AZ150 (含) 以上 , 鋅花等級 C~E 目標D，避免鋅花晶界明顯後續造成烤漆點狀未塗漆。 (RMK00565) . 鍍鋅表面不可有鋅痕、壓痕、凹陷、及刮傷 、應變痕等。 (RMK00702) | 訂單:2502EFE017/011 CCQC <品檢備註> 事項如下 . 請品檢務必遵守 30CM*全寬*留1塊給LAB及1塊給塗料商，若背面非"B"字頭則各留2片 (RMK00105) . 【捲取】注意！本單為直立式包裝。禁用STAGGER捲取送包裝！送RCL重處理例外。 (RMK00512) . 30CM*全寬*留1塊給LAB及1塊給塗料商, (RMK00702) . 【VALSPAR】色碼第六碼"3" 面漆塗佈量≧90％，總塗佈量管制≧ 93% (RMK00702) | 訂單:2502EFE017/011 TOL 無 <生產備註> 事項 |  | 訂單 2502EFE017/011 修改記錄如下: 20250415 13:21:45 (06023) 退火碼: >> H2, 用途碼: >> COG003, 背面標示: >> S000, 訂單背面顏色(五碼): >> BW73Z, 背面漆膜厚: >> NOM, 背面漆塗漆型式幾塗幾烤: >> 2, 鉻酸鹽: >> Z, 訂單厚度: >> 0.015, 訂單重: >> 40, 重量容許率(下限): >> 10, 重量容許率(上限): >> 10, 訂單寬度: >> 41, 鍍製方式: >> AC, 鋼捲內徑: >> 508, 鋼捲下限重: >> 3, 鋼捲上限重: >> 4.5, 壓花條件碼: >> -, 表面花紋: >> R, 綠色識別碼: >> -, 印刷輥號: >> -, 產品代碼: >> PPGL, 皮膜碼: >> -, 單位別: >> I, 油品種類: >> Z, 塗油量: >> Z, 包裝代碼: >> E0 , 保護膜碼: >> -, 客戶試片取樣型式: >> -, 調質碼: >> S, 套筒碼: >> P , 規格: >> A792SSGR80, 製造標準: >> ASTM, 表面處理劑種類: >> Z, 表面處理劑塗佈量: >> Z, 伸長率測試: >> N, 硬度測試碼: >> N, 抗拉強度測試: >> N, 降伏強度測試: >> N, 厚度變異: >> 0, 訂單正面顏色(五碼): >> SRV4Y, 正面漆膜厚: >> 25, 正面漆塗漆型式幾塗幾烤: >> 2, 修邊碼: >> Y, 重量碼: >> AW, 鋼捲捲向: >> O, 鍍層碼: >> AZ50, 20250416 17:47:52 (06023) 用途碼: COG003 >> COG001, 20250416 17:53:34 (06023) 用途碼: COG001 >> COG013, 20250603 11:44:31 (06023) 用途碼: COG013 >> COG001, | F:保證1/2 ASTM 厚度公差 | [訂單訊息通知] 2025/06/03 11:27:20 AM 訂單訊息通知 (秦大維 >> 通知 >> Patty Wu) 訂單訊息 : VALSPAR SRV3T、SRV4Y、SRV7Y 只能下 COG001 一般屋頂保固
PPGL | 2502EFE025/001 | 1. ASTM 鍍製方式為MIN 與"最終產品保證1/2 ASTM 厚度公差"不能共存 (OFP00216)-{.不符.} | 1. 製造標準為MS、ASTM或銷新加坡之訂單，若無技術指定優先用料，請優先使用國內料，勿使用ANFEN (OFP00406)-{.不符.} 2. ★提醒！MIN訂單先不要配安丰料★ (OFP00664)-{.不符.} | 1. ASTM 鍍製方式為MIN 與"最終產品保證1/2 ASTM 厚度公差"不能共存 (OFP00216)-{.不符.} 2. 鍍製方式為 MIN 或 TMI 時, 冷軋厚度公差 請改為 " 1/2 厚度公差" (OFP00265)-{.不符.} 3. 製造標準為MS、ASTM或銷新加坡之訂單，若無技術指定優先用料，請優先使用國內料，勿使用ANFEN (OFP00406)-{.不符.} 4. 【提醒】！本單為直立式包裝，嚴禁鍍鋅或烤漆後以STAGGER捲取 (OFP00451)-{.不符.} 5. ★提醒！MIN訂單先不要配安丰料★ (OFP00664)-{.不符.} 6. ※超耐候一系列用途要確認是否有英制公差需求，有英制公差需求時選配碼用ON027※ (OFP00680)-{.不符.} | 訂單:2502EFE025/001 CPL <生產備註> 事項如下 . 除HGI/ HGL 訂單邊緣不噴油. 其餘皆側緣噴油 (RMK00285) | 訂單:2502EFE025/001 CR1 無 <生產備註> 事項 | 訂單:2502EFE025/001 CR2 無 <生產備註> 事項 | 訂單:2502EFE025/001 CG1 <生產備註> 事項如下 . 【板形】 FLATNESS 板形≦12 I-UNIT（≦0.7％） (RMK-E_CHIN) . 鍍鋅表面不可有鋅痕、壓痕、凹陷、及刮傷 、應變痕等。 (RMK00054) . 鍍製方式 MIN 訂單. (RMK00073) . 鍍層 AZ150 (含) 以上 , 鋅花等級 C~E 目標D，避免鋅花晶界明顯後續造成烤漆點狀未塗漆。 (RMK00565) . MIN訂單為平均厚度放行，實測厚度NG時，如單位長度符合範圍，請放行 (RMK00585) | 訂單:2502EFE025/001 CG2 <生產備註> 事項如下 . 【板形】 FLATNESS 板形≦12 I-UNIT（≦0.7％） (RMK-E_CHIN) . 鍍鋅表面不可有鋅痕、壓痕、凹陷、及刮傷 、應變痕等。 (RMK00054) . 鍍製方式 MIN 訂單. (RMK00073) . 鍍層 AZ150 (含) 以上 , 鋅花等級 C~E 目標D，避免鋅花晶界明顯後續造成烤漆點狀未塗漆。 (RMK00565) . MIN訂單為平均厚度放行，實測厚度NG時，如單位長度符合範圍，請放行 (RMK00585) | 訂單:2502EFE025/001 CC1 <生產備註> 事項如下 . 【板形】 FLATNESS 板形≦12 I-UNIT（≦0.7％） (RMK-E_CHIN) . 【色差】膜厚變動b值較大,和客戶協議色差放行改為DE<=1.5 只管當批目視,不管批差異 (RMK-E_CHIN) . 正面面漆(20U)及正面總膜厚(25U)要求管制90%以上之膜厚,未達標準降級. (RMK00054) . 若背面面漆(20U)及背面總膜厚(25U)時要求管制90%以上之膜厚,未達標準降級 (RMK00054) . 面漆=18U(90%)~請購基準22U(110%),標準板總膜厚=5+20U(100%面漆). (RMK00054) . 30CM*全寬*留1塊給LAB及1塊給塗料商, (RMK00054) . 鍍製方式 MIN 訂單. (RMK00073) . 【捲取】注意！本單為直立式包裝。禁用STAGGER捲取送包裝！送RCL重處理例外。 (RMK00512) . 【抽氣量】白色系在CC1生產時,FINISH抽氣量請設定250,如生產中發生色差b值異常升高,請股長再加大抽氣量因應 (RMK00560) . MIN訂單為平均厚度放行，實測厚度NG時，如單位長度符合範圍，請放行 (RMK00585) | 訂單:2502EFE025/001 CC2 <生產備註> 事項如下 . 【板形】 FLATNESS 板形≦12 I-UNIT（≦0.7％） (RMK-E_CHIN) . 【色差】膜厚變動b值較大,和客戶協議色差放行改為DE<=1.5 只管當批目視,不管批差異 (RMK-E_CHIN) . 正面面漆(20U)及正面總膜厚(25U)要求管制90%以上之膜厚,未達標準降級. (RMK00054) . 若背面面漆(20U)及背面總膜厚(25U)時要求管制90%以上之膜厚,未達標準降級 (RMK00054) . 面漆=18U(90%)~請購基準22U(110%),標準板總膜厚=5+20U(100%面漆). (RMK00054) . 30CM*全寬*留1塊給LAB及1塊給塗料商, (RMK00054) . 鍍製方式 MIN 訂單. (RMK00073) . 【捲取】注意！本單為直立式包裝。禁用STAGGER捲取送包裝！送RCL重處理例外。 (RMK00512) . 【抽氣量】白色系在CC1生產時,FINISH抽氣量請設定250,如生產中發生色差b值異常升高,請股長再加大抽氣量因應 (RMK00560) . MIN訂單為平均厚度放行，實測厚度NG時，如單位長度符合範圍，請放行 (RMK00585) | 訂單:2502EFE025/001 RCL <生產備註> 事項如下 . 【捲取】注意！本單為直立式包裝。禁用STAGGER捲取送包裝！送RCL重處理例外。 (RMK00512) | 訂單:2502EFE025/001 CCPK 無 <生產備註> 事項 | 訂單:2502EFE025/001 CGQC <品檢備註> 事項如下 . 【板形】 FLATNESS 板形≦12 I-UNIT（≦0.7％） (RMK-E_CHIN) . 鍍層 AZ150 (含) 以上 , 鋅花等級 C~E 目標D，避免鋅花晶界明顯後續造成烤漆點狀未塗漆。 (RMK00565) | 訂單:2502EFE025/001 CCQC <品檢備註> 事項如下 . 【板形】 FLATNESS 板形≦12 I-UNIT（≦0.7％） (RMK-E_CHIN) . 【色差】膜厚變動b值較大,和客戶協議色差放行改為DE<=1.5 只管當批目視,不管批差異 (RMK-E_CHIN) . 【捲取】注意！本單為直立式包裝。禁用STAGGER捲取送包裝！送RCL重處理例外。 (RMK00512) | 訂單:2502EFE025/001 TOL 無 <生產備註> 事項 | 【色差】膜厚變動b值較大,和客戶協議色差放行改為DE<=1.5 只管當批目視,不管批差異^^/CC1/CC2/CCQC/ <<.E_CHIN 2024/12/31 13:51.>> 【板形】 FLATNESS 板形≦12 I-UNIT（≦0.7％）^^/CG1/CG2/CC1/CC2/CGQC/CCQC/^^ <<.E_CHIN 2024/12/31 13:54.>> | 訂單 2502EFE025/001 修改記錄如下: 20241227 15:22:41 (23013) 退火碼: >> H2, 用途碼: >> COG003, 背面標示: >> C071, 訂單背面顏色(五碼): >> BW73Z, 背面漆膜厚: >> NOM, 背面漆塗漆型式幾塗幾烤: >> 2, 鉻酸鹽: >> Z, 訂單厚度: >> 0.015, 訂單重: >> 40, 重量容許率(下限): >> 10, 重量容許率(上限): >> 10, 訂單寬度: >> 40.75, 鍍製方式: >> MIN, 鋼捲內徑: >> 508, 鋼捲下限重: >> 2, 鋼捲上限重: >> 4.54, 壓花條件碼: >> -, 表面花紋: >> R, 綠色識別碼: >> -, 印刷輥號: >> -, 產品代碼: >> PPGL, 皮膜碼: >> -, 單位別: >> I, 油品種類: >> Z, 塗油量: >> Z, 包裝代碼: >> E0 , 保護膜碼: >> -, 客戶試片取樣型式: >> -, 調質碼: >> S, 套筒碼: >> P , 規格: >> A792SSGR80, 製造標準: >> ASTM, 表面處理劑種類: >> Z, 表面處理劑塗佈量: >> Z, 伸長率測試: >> N, 硬度測試碼: >> N, 抗拉強度測試: >> N, 降伏強度測試: >> N, 厚度變異: >> 0, 訂單正面顏色(五碼): >> SWG2V, 正面漆膜厚: >> 25, 正面漆塗漆型式幾塗幾烤: >> 2, 修邊碼: >> Y, 重量碼: >> AW, 鋼捲捲向: >> I, 鍍層碼: >> AZ50, | *:
PPGL | 2502EFE026/001 | 1. ASTM 鍍製方式為MIN 與"最終產品保證1/2 ASTM 厚度公差"不能共存 (OFP00216)-{.不符.} | 1. 製造標準為MS、ASTM或銷新加坡之訂單，若無技術指定優先用料，請優先使用國內料，勿使用ANFEN (OFP00406)-{.不符.} 2. ★提醒！MIN訂單先不要配安丰料★ (OFP00664)-{.不符.} | 1. ASTM 鍍製方式為MIN 與"最終產品保證1/2 ASTM 厚度公差"不能共存 (OFP00216)-{.不符.} 2. 鍍製方式為 MIN 或 TMI 時, 冷軋厚度公差 請改為 " 1/2 厚度公差" (OFP00265)-{.不符.} 3. 製造標準為MS、ASTM或銷新加坡之訂單，若無技術指定優先用料，請優先使用國內料，勿使用ANFEN (OFP00406)-{.不符.} 4. 【提醒】！本單為直立式包裝，嚴禁鍍鋅或烤漆後以STAGGER捲取 (OFP00451)-{.不符.} 5. ★提醒！MIN訂單先不要配安丰料★ (OFP00664)-{.不符.} 6. ※超耐候一系列用途要確認是否有英制公差需求，有英制公差需求時選配碼用ON027※ (OFP00680)-{.不符.} | 訂單:2502EFE026/001 CPL <生產備註> 事項如下 . 除HGI/ HGL 訂單邊緣不噴油. 其餘皆側緣噴油 (RMK00285) | 訂單:2502EFE026/001 CR1 無 <生產備註> 事項 | 訂單:2502EFE026/001 CR2 無 <生產備註> 事項 | 訂單:2502EFE026/001 CG1 <生產備註> 事項如下 . 【板形】 FLATNESS 板形≦12 I-UNIT（≦0.7％） (RMK-E_CHIN) . 鍍鋅表面不可有鋅痕、壓痕、凹陷、及刮傷 、應變痕等。 (RMK00054) . 鍍製方式 MIN 訂單. (RMK00073) . 鍍層 AZ150 (含) 以上 , 鋅花等級 C~E 目標D，避免鋅花晶界明顯後續造成烤漆點狀未塗漆。 (RMK00565) . MIN訂單為平均厚度放行，實測厚度NG時，如單位長度符合範圍，請放行 (RMK00585) | 訂單:2502EFE026/001 CG2 <生產備註> 事項如下 . 【板形】 FLATNESS 板形≦12 I-UNIT（≦0.7％） (RMK-E_CHIN) . 鍍鋅表面不可有鋅痕、壓痕、凹陷、及刮傷 、應變痕等。 (RMK00054) . 鍍製方式 MIN 訂單. (RMK00073) . 鍍層 AZ150 (含) 以上 , 鋅花等級 C~E 目標D，避免鋅花晶界明顯後續造成烤漆點狀未塗漆。 (RMK00565) . MIN訂單為平均厚度放行，實測厚度NG時，如單位長度符合範圍，請放行 (RMK00585) | 訂單:2502EFE026/001 CC1 <生產備註> 事項如下 . 【水痕】因YCP 近似深黑色水痕可能嚴重，因此指定CC1生產注意W/Q 使用純水與水量控制 (RMK-E_CHIN) . 【板形】 FLATNESS 板形≦12 I-UNIT（≦0.7％） (RMK-E_CHIN) . 正面面漆(20U)及正面總膜厚(25U)要求管制90%以上之膜厚,未達標準降級. (RMK00054) . 若背面面漆(20U)及背面總膜厚(25U)時要求管制90%以上之膜厚,未達標準降級 (RMK00054) . 面漆=18U(90%)~請購基準22U(110%),標準板總膜厚=5+20U(100%面漆). (RMK00054) . 30CM*全寬*留1塊給LAB及1塊給塗料商, (RMK00054) . 鍍製方式 MIN 訂單. (RMK00073) . 【捲取】注意！本單為直立式包裝。禁用STAGGER捲取送包裝！送RCL重處理例外。 (RMK00512) . MIN訂單為平均厚度放行，實測厚度NG時，如單位長度符合範圍，請放行 (RMK00585) | 訂單:2502EFE026/001 CC2 <生產備註> 事項如下 . 【水痕】因YCP 近似深黑色水痕可能嚴重，因此指定CC1生產注意W/Q 使用純水與水量控制 (RMK-E_CHIN) . 【板形】 FLATNESS 板形≦12 I-UNIT（≦0.7％） (RMK-E_CHIN) . 正面面漆(20U)及正面總膜厚(25U)要求管制90%以上之膜厚,未達標準降級. (RMK00054) . 若背面面漆(20U)及背面總膜厚(25U)時要求管制90%以上之膜厚,未達標準降級 (RMK00054) . 面漆=18U(90%)~請購基準22U(110%),標準板總膜厚=5+20U(100%面漆). (RMK00054) . 30CM*全寬*留1塊給LAB及1塊給塗料商, (RMK00054) . 鍍製方式 MIN 訂單. (RMK00073) . 【捲取】注意！本單為直立式包裝。禁用STAGGER捲取送包裝！送RCL重處理例外。 (RMK00512) . MIN訂單為平均厚度放行，實測厚度NG時，如單位長度符合範圍，請放行 (RMK00585) | 訂單:2502EFE026/001 RCL <生產備註> 事項如下 . 【捲取】注意！本單為直立式包裝。禁用STAGGER捲取送包裝！送RCL重處理例外。 (RMK00512) | 訂單:2502EFE026/001 CCPK 無 <生產備註> 事項 | 訂單:2502EFE026/001 CGQC <品檢備註> 事項如下 . 【板形】 FLATNESS 板形≦12 I-UNIT（≦0.7％） (RMK-E_CHIN) . 鍍層 AZ150 (含) 以上 , 鋅花等級 C~E 目標D，避免鋅花晶界明顯後續造成烤漆點狀未塗漆。 (RMK00565) | 訂單:2502EFE026/001 CCQC <品檢備註> 事項如下 . 【水痕】因YCP 近似深黑色水痕可能嚴重，因此指定CC1生產注意W/Q 使用純水與水量控制 (RMK-E_CHIN) . 【板形】 FLATNESS 板形≦12 I-UNIT（≦0.7％） (RMK-E_CHIN) . 【捲取】注意！本單為直立式包裝。禁用STAGGER捲取送包裝！送RCL重處理例外。 (RMK00512) | 訂單:2502EFE026/001 TOL 無 <生產備註> 事項 | 【板形】 FLATNESS 板形≦12 I-UNIT（≦0.7％）^^/CG1/CG2/CC1/CC2/CGQC/CCQC/^^ <<.E_CHIN 2024/12/31 13:22.>> 【水痕】因YCP 近似深黑色水痕可能嚴重，因此指定CC1生產注意W/Q 使用純水與水量控制^^/CC1/CC2/CCQC/^^ <<.E_CHIN 2024/12/31 13:23.>> | 訂單 2502EFE026/001 修改記錄如下: 20241227 15:22:29 (23013) 退火碼: >> H2, 用途碼: >> COG007, 背面標示: >> C071, 訂單背面顏色(五碼): >> BW73Z, 背面漆膜厚: >> NOM, 背面漆塗漆型式幾塗幾烤: >> 2, 鉻酸鹽: >> Z, 訂單厚度: >> 0.015, 訂單重: >> 40, 重量容許率(下限): >> 10, 重量容許率(上限): >> 10, 訂單寬度: >> 40.75, 鍍製方式: >> MIN, 鋼捲內徑: >> 508, 鋼捲下限重: >> 2, 鋼捲上限重: >> 4.54, 壓花條件碼: >> -, 表面花紋: >> R, 綠色識別碼: >> -, 印刷輥號: >> -, 產品代碼: >> PPGL, 皮膜碼: >> -, 單位別: >> I, 油品種類: >> Z, 塗油量: >> Z, 包裝代碼: >> E0 , 保護膜碼: >> -, 客戶試片取樣型式: >> -, 調質碼: >> S, 套筒碼: >> P , 規格: >> A792SSGR80, 製造標準: >> ASTM, 表面處理劑種類: >> Z, 表面處理劑塗佈量: >> Z, 伸長率測試: >> N, 硬度測試碼: >> N, 抗拉強度測試: >> N, 降伏強度測試: >> N, 厚度變異: >> 0, 訂單正面顏色(五碼): >> SYS9N, 正面漆膜厚: >> 25, 正面漆塗漆型式幾塗幾烤: >> 2, 修邊碼: >> Y, 重量碼: >> AW, 鋼捲捲向: >> I, 鍍層碼: >> AZ50, | *:
PPGL | 2502EFE027/001 | 1. ASTM 鍍製方式為MIN 與"最終產品保證1/2 ASTM 厚度公差"不能共存 (OFP00216)-{.不符.} | 1. 製造標準為MS、ASTM或銷新加坡之訂單，若無技術指定優先用料，請優先使用國內料，勿使用ANFEN (OFP00406)-{.不符.} 2. ★提醒！MIN訂單先不要配安丰料★ (OFP00664)-{.不符.} | 1. ASTM 鍍製方式為MIN 與"最終產品保證1/2 ASTM 厚度公差"不能共存 (OFP00216)-{.不符.} 2. 鍍製方式為 MIN 或 TMI 時, 冷軋厚度公差 請改為 " 1/2 厚度公差" (OFP00265)-{.不符.} 3. 製造標準為MS、ASTM或銷新加坡之訂單，若無技術指定優先用料，請優先使用國內料，勿使用ANFEN (OFP00406)-{.不符.} 4. 【提醒】！本單為直立式包裝，嚴禁鍍鋅或烤漆後以STAGGER捲取 (OFP00451)-{.不符.} 5. ★提醒！MIN訂單先不要配安丰料★ (OFP00664)-{.不符.} 6. ※超耐候一系列用途要確認是否有英制公差需求，有英制公差需求時選配碼用ON027※ (OFP00680)-{.不符.} | 訂單:2502EFE027/001 CPL <生產備註> 事項如下 . 除HGI/ HGL 訂單邊緣不噴油. 其餘皆側緣噴油 (RMK00285) | 訂單:2502EFE027/001 CR1 無 <生產備註> 事項 | 訂單:2502EFE027/001 CR2 無 <生產備註> 事項 | 訂單:2502EFE027/001 CG1 <生產備註> 事項如下 . 【板形】 FLATNESS 板形≦12 I-UNIT（≦0.7％） (RMK-E_CHIN) . 鍍鋅表面不可有鋅痕、壓痕、凹陷、及刮傷 、應變痕等。 (RMK00054) . 鍍製方式 MIN 訂單. (RMK00073) . 鍍層 AZ150 (含) 以上 , 鋅花等級 C~E 目標D，避免鋅花晶界明顯後續造成烤漆點狀未塗漆。 (RMK00565) . MIN訂單為平均厚度放行，實測厚度NG時，如單位長度符合範圍，請放行 (RMK00585) | 訂單:2502EFE027/001 CG2 <生產備註> 事項如下 . 【板形】 FLATNESS 板形≦12 I-UNIT（≦0.7％） (RMK-E_CHIN) . 鍍鋅表面不可有鋅痕、壓痕、凹陷、及刮傷 、應變痕等。 (RMK00054) . 鍍製方式 MIN 訂單. (RMK00073) . 鍍層 AZ150 (含) 以上 , 鋅花等級 C~E 目標D，避免鋅花晶界明顯後續造成烤漆點狀未塗漆。 (RMK00565) . MIN訂單為平均厚度放行，實測厚度NG時，如單位長度符合範圍，請放行 (RMK00585) | 訂單:2502EFE027/001 CC1 <生產備註> 事項如下 . 【板形】 FLATNESS 板形≦12 I-UNIT（≦0.7％） (RMK-E_CHIN) . 正面面漆(20U)及正面總膜厚(25U)要求管制90%以上之膜厚,未達標準降級. (RMK00054) . 若背面面漆(20U)及背面總膜厚(25U)時要求管制90%以上之膜厚,未達標準降級 (RMK00054) . 面漆=18U(90%)~請購基準22U(110%),標準板總膜厚=5+20U(100%面漆). (RMK00054) . 30CM*全寬*留1塊給LAB及1塊給塗料商, (RMK00054) . 鍍製方式 MIN 訂單. (RMK00073) . 【捲取】注意！本單為直立式包裝。禁用STAGGER捲取送包裝！送RCL重處理例外。 (RMK00512) . 【抽氣量】白色系在CC1生產時,FINISH抽氣量請設定250,如生產中發生色差b值異常升高,請股長再加大抽氣量因應 (RMK00560) . MIN訂單為平均厚度放行，實測厚度NG時，如單位長度符合範圍，請放行 (RMK00585) | 訂單:2502EFE027/001 CC2 <生產備註> 事項如下 . 【板形】 FLATNESS 板形≦12 I-UNIT（≦0.7％） (RMK-E_CHIN) . 正面面漆(20U)及正面總膜厚(25U)要求管制90%以上之膜厚,未達標準降級. (RMK00054) . 若背面面漆(20U)及背面總膜厚(25U)時要求管制90%以上之膜厚,未達標準降級 (RMK00054) . 面漆=18U(90%)~請購基準22U(110%),標準板總膜厚=5+20U(100%面漆). (RMK00054) . 30CM*全寬*留1塊給LAB及1塊給塗料商, (RMK00054) . 鍍製方式 MIN 訂單. (RMK00073) . 【捲取】注意！本單為直立式包裝。禁用STAGGER捲取送包裝！送RCL重處理例外。 (RMK00512) . 【抽氣量】白色系在CC1生產時,FINISH抽氣量請設定250,如生產中發生色差b值異常升高,請股長再加大抽氣量因應 (RMK00560) . MIN訂單為平均厚度放行，實測厚度NG時，如單位長度符合範圍，請放行 (RMK00585) | 訂單:2502EFE027/001 RCL <生產備註> 事項如下 . 【捲取】注意！本單為直立式包裝。禁用STAGGER捲取送包裝！送RCL重處理例外。 (RMK00512) | 訂單:2502EFE027/001 CCPK 無 <生產備註> 事項 | 訂單:2502EFE027/001 CGQC <品檢備註> 事項如下 . 【板形】 FLATNESS 板形≦12 I-UNIT（≦0.7％） (RMK-E_CHIN) . 鍍層 AZ150 (含) 以上 , 鋅花等級 C~E 目標D，避免鋅花晶界明顯後續造成烤漆點狀未塗漆。 (RMK00565) | 訂單:2502EFE027/001 CCQC <品檢備註> 事項如下 . 【板形】 FLATNESS 板形≦12 I-UNIT（≦0.7％） (RMK-E_CHIN) . 【捲取】注意！本單為直立式包裝。禁用STAGGER捲取送包裝！送RCL重處理例外。 (RMK00512) | 訂單:2502EFE027/001 TOL 無 <生產備註> 事項 | 【板形】 FLATNESS 板形≦12 I-UNIT（≦0.7％）^^/CG1/CG2/CC1/CC2/CGQC/CCQC/^^ <<.E_CHIN 2024/12/31 13:12.>> | 訂單 2502EFE027/001 修改記錄如下: 20241227 15:22:15 (23013) 退火碼: >> H2, 用途碼: >> COG003, 背面標示: >> C071, 訂單背面顏色(五碼): >> BW73Z, 背面漆膜厚: >> NOM, 背面漆塗漆型式幾塗幾烤: >> 2, 鉻酸鹽: >> Z, 訂單厚度: >> 0.015, 訂單重: >> 40, 重量容許率(下限): >> 10, 重量容許率(上限): >> 10, 訂單寬度: >> 40.75, 鍍製方式: >> MIN, 鋼捲內徑: >> 508, 鋼捲下限重: >> 2, 鋼捲上限重: >> 4.54, 壓花條件碼: >> -, 表面花紋: >> R, 綠色識別碼: >> -, 印刷輥號: >> -, 產品代碼: >> PPGL, 皮膜碼: >> -, 單位別: >> I, 油品種類: >> Z, 塗油量: >> Z, 包裝代碼: >> E0 , 保護膜碼: >> -, 客戶試片取樣型式: >> -, 調質碼: >> S, 套筒碼: >> P , 規格: >> A792SSGR80, 製造標準: >> ASTM, 表面處理劑種類: >> Z, 表面處理劑塗佈量: >> Z, 伸長率測試: >> N, 硬度測試碼: >> N, 抗拉強度測試: >> N, 降伏強度測試: >> N, 厚度變異: >> 0, 訂單正面顏色(五碼): >> SWS6Y, 正面漆膜厚: >> 25, 正面漆塗漆型式幾塗幾烤: >> 2, 修邊碼: >> Y, 重量碼: >> AW, 鋼捲捲向: >> I, 鍍層碼: >> AZ50, | *:
PPGL | 2502EFE028/001 | 1. ASTM 鍍製方式為MIN 與"最終產品保證1/2 ASTM 厚度公差"不能共存 (OFP00216)-{.不符.} | 1. 製造標準為MS、ASTM或銷新加坡之訂單，若無技術指定優先用料，請優先使用國內料，勿使用ANFEN (OFP00406)-{.不符.} 2. ★提醒！MIN訂單先不要配安丰料★ (OFP00664)-{.不符.} | 1. ASTM 鍍製方式為MIN 與"最終產品保證1/2 ASTM 厚度公差"不能共存 (OFP00216)-{.不符.} 2. 鍍製方式為 MIN 或 TMI 時, 冷軋厚度公差 請改為 " 1/2 厚度公差" (OFP00265)-{.不符.} 3. 製造標準為MS、ASTM或銷新加坡之訂單，若無技術指定優先用料，請優先使用國內料，勿使用ANFEN (OFP00406)-{.不符.} 4. 【提醒】！本單為直立式包裝，嚴禁鍍鋅或烤漆後以STAGGER捲取 (OFP00451)-{.不符.} 5. ★提醒！MIN訂單先不要配安丰料★ (OFP00664)-{.不符.} 6. ※超耐候一系列用途要確認是否有英制公差需求，有英制公差需求時選配碼用ON027※ (OFP00680)-{.不符.} | 訂單:2502EFE028/001 CPL <生產備註> 事項如下 . 除HGI/ HGL 訂單邊緣不噴油. 其餘皆側緣噴油 (RMK00285) | 訂單:2502EFE028/001 CR1 無 <生產備註> 事項 | 訂單:2502EFE028/001 CR2 無 <生產備註> 事項 | 訂單:2502EFE028/001 CG1 <生產備註> 事項如下 . 【板形】 FLATNESS 板形≦12 I-UNIT（≦0.7％） (RMK-E_CHIN) . 鍍鋅表面不可有鋅痕、壓痕、凹陷、及刮傷 、應變痕等。 (RMK00054) . 鍍製方式 MIN 訂單. (RMK00073) . 鍍層 AZ150 (含) 以上 , 鋅花等級 C~E 目標D，避免鋅花晶界明顯後續造成烤漆點狀未塗漆。 (RMK00565) . MIN訂單為平均厚度放行，實測厚度NG時，如單位長度符合範圍，請放行 (RMK00585) | 訂單:2502EFE028/001 CG2 <生產備註> 事項如下 . 【板形】 FLATNESS 板形≦12 I-UNIT（≦0.7％） (RMK-E_CHIN) . 鍍鋅表面不可有鋅痕、壓痕、凹陷、及刮傷 、應變痕等。 (RMK00054) . 鍍製方式 MIN 訂單. (RMK00073) . 鍍層 AZ150 (含) 以上 , 鋅花等級 C~E 目標D，避免鋅花晶界明顯後續造成烤漆點狀未塗漆。 (RMK00565) . MIN訂單為平均厚度放行，實測厚度NG時，如單位長度符合範圍，請放行 (RMK00585) | 訂單:2502EFE028/001 CC1 <生產備註> 事項如下 . 【板形】 FLATNESS 板形≦12 I-UNIT（≦0.7％） (RMK-E_CHIN) . 正面面漆(20U)及正面總膜厚(25U)要求管制90%以上之膜厚,未達標準降級. (RMK00054) . 若背面面漆(20U)及背面總膜厚(25U)時要求管制90%以上之膜厚,未達標準降級 (RMK00054) . 面漆=18U(90%)~請購基準22U(110%),標準板總膜厚=5+20U(100%面漆). (RMK00054) . 30CM*全寬*留1塊給LAB及1塊給塗料商, (RMK00054) . 鍍製方式 MIN 訂單. (RMK00073) . 【捲取】注意！本單為直立式包裝。禁用STAGGER捲取送包裝！送RCL重處理例外。 (RMK00512) . MIN訂單為平均厚度放行，實測厚度NG時，如單位長度符合範圍，請放行 (RMK00585) | 訂單:2502EFE028/001 CC2 <生產備註> 事項如下 . 【板形】 FLATNESS 板形≦12 I-UNIT（≦0.7％） (RMK-E_CHIN) . 正面面漆(20U)及正面總膜厚(25U)要求管制90%以上之膜厚,未達標準降級. (RMK00054) . 若背面面漆(20U)及背面總膜厚(25U)時要求管制90%以上之膜厚,未達標準降級 (RMK00054) . 面漆=18U(90%)~請購基準22U(110%),標準板總膜厚=5+20U(100%面漆). (RMK00054) . 30CM*全寬*留1塊給LAB及1塊給塗料商, (RMK00054) . 鍍製方式 MIN 訂單. (RMK00073) . 【捲取】注意！本單為直立式包裝。禁用STAGGER捲取送包裝！送RCL重處理例外。 (RMK00512) . MIN訂單為平均厚度放行，實測厚度NG時，如單位長度符合範圍，請放行 (RMK00585) | 訂單:2502EFE028/001 RCL <生產備註> 事項如下 . 【捲取】注意！本單為直立式包裝。禁用STAGGER捲取送包裝！送RCL重處理例外。 (RMK00512) | 訂單:2502EFE028/001 CCPK 無 <生產備註> 事項 | 訂單:2502EFE028/001 CGQC <品檢備註> 事項如下 . 【板形】 FLATNESS 板形≦12 I-UNIT（≦0.7％） (RMK-E_CHIN) . 鍍層 AZ150 (含) 以上 , 鋅花等級 C~E 目標D，避免鋅花晶界明顯後續造成烤漆點狀未塗漆。 (RMK00565) | 訂單:2502EFE028/001 CCQC <品檢備註> 事項如下 . 【板形】 FLATNESS 板形≦12 I-UNIT（≦0.7％） (RMK-E_CHIN) . 【捲取】注意！本單為直立式包裝。禁用STAGGER捲取送包裝！送RCL重處理例外。 (RMK00512) | 訂單:2502EFE028/001 TOL 無 <生產備註> 事項 | 【板形】 FLATNESS 板形≦12 I-UNIT（≦0.7％）^^/CG1/CG2/CC1/CC2/CGQC/CCQC/^^ <<.E_CHIN 2024/12/31 11:53.>> | 訂單 2502EFE028/001 修改記錄如下: 20241227 15:22:03 (23013) 退火碼: >> H2, 用途碼: >> COG003, 背面標示: >> C071, 訂單背面顏色(五碼): >> BW73Z, 背面漆膜厚: >> NOM, 背面漆塗漆型式幾塗幾烤: >> 2, 鉻酸鹽: >> Z, 訂單厚度: >> 0.015, 訂單重: >> 40, 重量容許率(下限): >> 10, 重量容許率(上限): >> 10, 訂單寬度: >> 40.75, 鍍製方式: >> MIN, 鋼捲內徑: >> 508, 鋼捲下限重: >> 2, 鋼捲上限重: >> 4.54, 壓花條件碼: >> -, 表面花紋: >> R, 綠色識別碼: >> -, 印刷輥號: >> -, 產品代碼: >> PPGL, 皮膜碼: >> -, 單位別: >> I, 油品種類: >> Z, 塗油量: >> Z, 包裝代碼: >> E0 , 保護膜碼: >> -, 客戶試片取樣型式: >> -, 調質碼: >> S, 套筒碼: >> P , 規格: >> A792SSGR80, 製造標準: >> ASTM, 表面處理劑種類: >> Z, 表面處理劑塗佈量: >> Z, 伸長率測試: >> N, 硬度測試碼: >> N, 抗拉強度測試: >> N, 降伏強度測試: >> N, 厚度變異: >> 0, 訂單正面顏色(五碼): >> SBH5Y, 正面漆膜厚: >> 25, 正面漆塗漆型式幾塗幾烤: >> 2, 修邊碼: >> Y, 重量碼: >> AW, 鋼捲捲向: >> I, 鍍層碼: >> AZ50, | *:
PPGL | 2502EFE029/001 | 1. ASTM 鍍製方式為MIN 與"最終產品保證1/2 ASTM 厚度公差"不能共存 (OFP00216)-{.不符.} | 1. 製造標準為MS、ASTM或銷新加坡之訂單，若無技術指定優先用料，請優先使用國內料，勿使用ANFEN (OFP00406)-{.不符.} 2. ★提醒！MIN訂單先不要配安丰料★ (OFP00664)-{.不符.} | 1. ASTM 鍍製方式為MIN 與"最終產品保證1/2 ASTM 厚度公差"不能共存 (OFP00216)-{.不符.} 2. 鍍製方式為 MIN 或 TMI 時, 冷軋厚度公差 請改為 " 1/2 厚度公差" (OFP00265)-{.不符.} 3. 製造標準為MS、ASTM或銷新加坡之訂單，若無技術指定優先用料，請優先使用國內料，勿使用ANFEN (OFP00406)-{.不符.} 4. 【提醒】！本單為直立式包裝，嚴禁鍍鋅或烤漆後以STAGGER捲取 (OFP00451)-{.不符.} 5. ★提醒！MIN訂單先不要配安丰料★ (OFP00664)-{.不符.} 6. ※超耐候一系列用途要確認是否有英制公差需求，有英制公差需求時選配碼用ON027※ (OFP00680)-{.不符.} | 訂單:2502EFE029/001 CPL <生產備註> 事項如下 . 除HGI/ HGL 訂單邊緣不噴油. 其餘皆側緣噴油 (RMK00285) | 訂單:2502EFE029/001 CR1 無 <生產備註> 事項 | 訂單:2502EFE029/001 CR2 無 <生產備註> 事項 | 訂單:2502EFE029/001 CG1 <生產備註> 事項如下 . 【板形】 FLATNESS 板形≦12 I-UNIT（≦0.7％） (RMK-E_CHIN) . 鍍鋅表面不可有鋅痕、壓痕、凹陷、及刮傷 、應變痕等。 (RMK00054) . 鍍製方式 MIN 訂單. (RMK00073) . 鍍層 AZ150 (含) 以上 , 鋅花等級 C~E 目標D，避免鋅花晶界明顯後續造成烤漆點狀未塗漆。 (RMK00565) . MIN訂單為平均厚度放行，實測厚度NG時，如單位長度符合範圍，請放行 (RMK00585) | 訂單:2502EFE029/001 CG2 <生產備註> 事項如下 . 【板形】 FLATNESS 板形≦12 I-UNIT（≦0.7％） (RMK-E_CHIN) . 鍍鋅表面不可有鋅痕、壓痕、凹陷、及刮傷 、應變痕等。 (RMK00054) . 鍍製方式 MIN 訂單. (RMK00073) . 鍍層 AZ150 (含) 以上 , 鋅花等級 C~E 目標D，避免鋅花晶界明顯後續造成烤漆點狀未塗漆。 (RMK00565) . MIN訂單為平均厚度放行，實測厚度NG時，如單位長度符合範圍，請放行 (RMK00585) | 訂單:2502EFE029/001 CC1 <生產備註> 事項如下 . 【板形】 FLATNESS 板形≦12 I-UNIT（≦0.7％） (RMK-E_CHIN) . 正面面漆(20U)及正面總膜厚(25U)要求管制90%以上之膜厚,未達標準降級. (RMK00054) . 若背面面漆(20U)及背面總膜厚(25U)時要求管制90%以上之膜厚,未達標準降級 (RMK00054) . 面漆=18U(90%)~請購基準22U(110%),標準板總膜厚=5+20U(100%面漆). (RMK00054) . 30CM*全寬*留1塊給LAB及1塊給塗料商, (RMK00054) . 鍍製方式 MIN 訂單. (RMK00073) . 【捲取】注意！本單為直立式包裝。禁用STAGGER捲取送包裝！送RCL重處理例外。 (RMK00512) . MIN訂單為平均厚度放行，實測厚度NG時，如單位長度符合範圍，請放行 (RMK00585) | 訂單:2502EFE029/001 CC2 <生產備註> 事項如下 . 【板形】 FLATNESS 板形≦12 I-UNIT（≦0.7％） (RMK-E_CHIN) . 正面面漆(20U)及正面總膜厚(25U)要求管制90%以上之膜厚,未達標準降級. (RMK00054) . 若背面面漆(20U)及背面總膜厚(25U)時要求管制90%以上之膜厚,未達標準降級 (RMK00054) . 面漆=18U(90%)~請購基準22U(110%),標準板總膜厚=5+20U(100%面漆). (RMK00054) . 30CM*全寬*留1塊給LAB及1塊給塗料商, (RMK00054) . 鍍製方式 MIN 訂單. (RMK00073) . 【捲取】注意！本單為直立式包裝。禁用STAGGER捲取送包裝！送RCL重處理例外。 (RMK00512) . MIN訂單為平均厚度放行，實測厚度NG時，如單位長度符合範圍，請放行 (RMK00585) | 訂單:2502EFE029/001 RCL <生產備註> 事項如下 . 【捲取】注意！本單為直立式包裝。禁用STAGGER捲取送包裝！送RCL重處理例外。 (RMK00512) | 訂單:2502EFE029/001 CCPK 無 <生產備註> 事項 | 訂單:2502EFE029/001 CGQC <品檢備註> 事項如下 . 【板形】 FLATNESS 板形≦12 I-UNIT（≦0.7％） (RMK-E_CHIN) . 鍍層 AZ150 (含) 以上 , 鋅花等級 C~E 目標D，避免鋅花晶界明顯後續造成烤漆點狀未塗漆。 (RMK00565) | 訂單:2502EFE029/001 CCQC <品檢備註> 事項如下 . 【板形】 FLATNESS 板形≦12 I-UNIT（≦0.7％） (RMK-E_CHIN) . 【捲取】注意！本單為直立式包裝。禁用STAGGER捲取送包裝！送RCL重處理例外。 (RMK00512) | 訂單:2502EFE029/001 TOL 無 <生產備註> 事項 | 【板形】 FLATNESS 板形≦12 I-UNIT（≦0.7％）^^/CG1/CG2/CC1/CC2/CGQC/CCQC/^^ <<.E_CHIN 2024/12/31 11:41.>> | 訂單 2502EFE029/001 修改記錄如下: 20241227 15:21:51 (23013) 退火碼: >> H2, 用途碼: >> COG007, 背面標示: >> C071, 訂單背面顏色(五碼): >> BW73Z, 背面漆膜厚: >> NOM, 背面漆塗漆型式幾塗幾烤: >> 2, 鉻酸鹽: >> Z, 訂單厚度: >> 0.015, 訂單重: >> 40, 重量容許率(下限): >> 10, 重量容許率(上限): >> 10, 訂單寬度: >> 40.75, 鍍製方式: >> MIN, 鋼捲內徑: >> 508, 鋼捲下限重: >> 2, 鋼捲上限重: >> 4.54, 壓花條件碼: >> -, 表面花紋: >> R, 綠色識別碼: >> -, 印刷輥號: >> -, 產品代碼: >> PPGL, 皮膜碼: >> -, 單位別: >> I, 油品種類: >> Z, 塗油量: >> Z, 包裝代碼: >> E0 , 保護膜碼: >> -, 客戶試片取樣型式: >> -, 調質碼: >> S, 套筒碼: >> P , 規格: >> A792SSGR80, 製造標準: >> ASTM, 表面處理劑種類: >> Z, 表面處理劑塗佈量: >> Z, 伸長率測試: >> N, 硬度測試碼: >> N, 抗拉強度測試: >> N, 降伏強度測試: >> N, 厚度變異: >> 0, 訂單正面顏色(五碼): >> SGT8P, 正面漆膜厚: >> 25, 正面漆塗漆型式幾塗幾烤: >> 2, 修邊碼: >> Y, 重量碼: >> AW, 鋼捲捲向: >> I, 鍍層碼: >> AZ50, | *:
PPGL | 2502EFE030/001 | 1. ASTM 鍍製方式為MIN 與"最終產品保證1/2 ASTM 厚度公差"不能共存 (OFP00216)-{.不符.} | 1. 製造標準為MS、ASTM或銷新加坡之訂單，若無技術指定優先用料，請優先使用國內料，勿使用ANFEN (OFP00406)-{.不符.} 2. ★提醒！MIN訂單先不要配安丰料★ (OFP00664)-{.不符.} | 1. ASTM 鍍製方式為MIN 與"最終產品保證1/2 ASTM 厚度公差"不能共存 (OFP00216)-{.不符.} 2. 鍍製方式為 MIN 或 TMI 時, 冷軋厚度公差 請改為 " 1/2 厚度公差" (OFP00265)-{.不符.} 3. 製造標準為MS、ASTM或銷新加坡之訂單，若無技術指定優先用料，請優先使用國內料，勿使用ANFEN (OFP00406)-{.不符.} 4. 【提醒】！本單為直立式包裝，嚴禁鍍鋅或烤漆後以STAGGER捲取 (OFP00451)-{.不符.} 5. ★提醒！MIN訂單先不要配安丰料★ (OFP00664)-{.不符.} 6. ※超耐候一系列用途要確認是否有英制公差需求，有英制公差需求時選配碼用ON027※ (OFP00680)-{.不符.} | 訂單:2502EFE030/001 CPL <生產備註> 事項如下 . 除HGI/ HGL 訂單邊緣不噴油. 其餘皆側緣噴油 (RMK00285) | 訂單:2502EFE030/001 CR1 無 <生產備註> 事項 | 訂單:2502EFE030/001 CR2 無 <生產備註> 事項 | 訂單:2502EFE030/001 CG1 <生產備註> 事項如下 . 【板形】 FLATNESS 板形≦12 I-UNIT（≦0.7％） (RMK-E_CHIN) . 鍍鋅表面不可有鋅痕、壓痕、凹陷、及刮傷 、應變痕等。 (RMK00054) . 鍍製方式 MIN 訂單. (RMK00073) . 鍍層 AZ150 (含) 以上 , 鋅花等級 C~E 目標D，避免鋅花晶界明顯後續造成烤漆點狀未塗漆。 (RMK00565) . MIN訂單為平均厚度放行，實測厚度NG時，如單位長度符合範圍，請放行 (RMK00585) | 訂單:2502EFE030/001 CG2 <生產備註> 事項如下 . 【板形】 FLATNESS 板形≦12 I-UNIT（≦0.7％） (RMK-E_CHIN) . 鍍鋅表面不可有鋅痕、壓痕、凹陷、及刮傷 、應變痕等。 (RMK00054) . 鍍製方式 MIN 訂單. (RMK00073) . 鍍層 AZ150 (含) 以上 , 鋅花等級 C~E 目標D，避免鋅花晶界明顯後續造成烤漆點狀未塗漆。 (RMK00565) . MIN訂單為平均厚度放行，實測厚度NG時，如單位長度符合範圍，請放行 (RMK00585) | 訂單:2502EFE030/001 CC1 <生產備註> 事項如下 . 【板形】 FLATNESS 板形≦12 I-UNIT（≦0.7％） (RMK-E_CHIN) . 正面面漆(20U)及正面總膜厚(25U)要求管制90%以上之膜厚,未達標準降級. (RMK00054) . 若背面面漆(20U)及背面總膜厚(25U)時要求管制90%以上之膜厚,未達標準降級 (RMK00054) . 面漆=18U(90%)~請購基準22U(110%),標準板總膜厚=5+20U(100%面漆). (RMK00054) . 30CM*全寬*留1塊給LAB及1塊給塗料商, (RMK00054) . 鍍製方式 MIN 訂單. (RMK00073) . 【捲取】注意！本單為直立式包裝。禁用STAGGER捲取送包裝！送RCL重處理例外。 (RMK00512) . MIN訂單為平均厚度放行，實測厚度NG時，如單位長度符合範圍，請放行 (RMK00585) | 訂單:2502EFE030/001 CC2 <生產備註> 事項如下 . 【板形】 FLATNESS 板形≦12 I-UNIT（≦0.7％） (RMK-E_CHIN) . 正面面漆(20U)及正面總膜厚(25U)要求管制90%以上之膜厚,未達標準降級. (RMK00054) . 若背面面漆(20U)及背面總膜厚(25U)時要求管制90%以上之膜厚,未達標準降級 (RMK00054) . 面漆=18U(90%)~請購基準22U(110%),標準板總膜厚=5+20U(100%面漆). (RMK00054) . 30CM*全寬*留1塊給LAB及1塊給塗料商, (RMK00054) . 鍍製方式 MIN 訂單. (RMK00073) . 【捲取】注意！本單為直立式包裝。禁用STAGGER捲取送包裝！送RCL重處理例外。 (RMK00512) . MIN訂單為平均厚度放行，實測厚度NG時，如單位長度符合範圍，請放行 (RMK00585) | 訂單:2502EFE030/001 RCL <生產備註> 事項如下 . 【捲取】注意！本單為直立式包裝。禁用STAGGER捲取送包裝！送RCL重處理例外。 (RMK00512) | 訂單:2502EFE030/001 CCPK 無 <生產備註> 事項 | 訂單:2502EFE030/001 CGQC <品檢備註> 事項如下 . 【板形】 FLATNESS 板形≦12 I-UNIT（≦0.7％） (RMK-E_CHIN) . 鍍層 AZ150 (含) 以上 , 鋅花等級 C~E 目標D，避免鋅花晶界明顯後續造成烤漆點狀未塗漆。 (RMK00565) | 訂單:2502EFE030/001 CCQC <品檢備註> 事項如下 . 【板形】 FLATNESS 板形≦12 I-UNIT（≦0.7％） (RMK-E_CHIN) . 【捲取】注意！本單為直立式包裝。禁用STAGGER捲取送包裝！送RCL重處理例外。 (RMK00512) | 訂單:2502EFE030/001 TOL 無 <生產備註> 事項 | 【板形】 FLATNESS 板形≦12 I-UNIT（≦0.7％）^^/CG1/CG2/CC1/CC2/CGQC/CCQC/^^ <<.E_CHIN 2024/12/31 11:29.>> | 訂單 2502EFE030/001 修改記錄如下: 20241227 15:21:37 (23013) 退火碼: >> H2, 用途碼: >> COG003, 背面標示: >> C071, 訂單背面顏色(五碼): >> BW73Z, 背面漆膜厚: >> NOM, 背面漆塗漆型式幾塗幾烤: >> 2, 鉻酸鹽: >> Z, 訂單厚度: >> 0.015, 訂單重: >> 40, 重量容許率(下限): >> 10, 重量容許率(上限): >> 10, 訂單寬度: >> 40.75, 鍍製方式: >> MIN, 鋼捲內徑: >> 508, 鋼捲下限重: >> 2, 鋼捲上限重: >> 4.54, 壓花條件碼: >> -, 表面花紋: >> R, 綠色識別碼: >> -, 印刷輥號: >> -, 產品代碼: >> PPGL, 皮膜碼: >> -, 單位別: >> I, 油品種類: >> Z, 塗油量: >> Z, 包裝代碼: >> E0 , 保護膜碼: >> -, 客戶試片取樣型式: >> -, 調質碼: >> S, 套筒碼: >> P , 規格: >> A792SSGR80, 製造標準: >> ASTM, 表面處理劑種類: >> Z, 表面處理劑塗佈量: >> Z, 伸長率測試: >> N, 硬度測試碼: >> N, 抗拉強度測試: >> N, 降伏強度測試: >> N, 厚度變異: >> 0, 訂單正面顏色(五碼): >> SBT7W, 正面漆膜厚: >> 25, 正面漆塗漆型式幾塗幾烤: >> 2, 修邊碼: >> Y, 重量碼: >> AW, 鋼捲捲向: >> I, 鍍層碼: >> AZ50, | *:
PPGL | 2502EFE031/001 | 1. ASTM 鍍製方式為MIN 與"最終產品保證1/2 ASTM 厚度公差"不能共存 (OFP00216)-{.不符.} | 1. 製造標準為MS、ASTM或銷新加坡之訂單，若無技術指定優先用料，請優先使用國內料，勿使用ANFEN (OFP00406)-{.不符.} 2. ★提醒！MIN訂單先不要配安丰料★ (OFP00664)-{.不符.} | 1. ASTM 鍍製方式為MIN 與"最終產品保證1/2 ASTM 厚度公差"不能共存 (OFP00216)-{.不符.} 2. 鍍製方式為 MIN 或 TMI 時, 冷軋厚度公差 請改為 " 1/2 厚度公差" (OFP00265)-{.不符.} 3. 製造標準為MS、ASTM或銷新加坡之訂單，若無技術指定優先用料，請優先使用國內料，勿使用ANFEN (OFP00406)-{.不符.} 4. 【提醒】！本單為直立式包裝，嚴禁鍍鋅或烤漆後以STAGGER捲取 (OFP00451)-{.不符.} 5. ★提醒！MIN訂單先不要配安丰料★ (OFP00664)-{.不符.} 6. ※超耐候一系列用途要確認是否有英制公差需求，有英制公差需求時選配碼用ON027※ (OFP00680)-{.不符.} | 訂單:2502EFE031/001 CPL <生產備註> 事項如下 . 除HGI/ HGL 訂單邊緣不噴油. 其餘皆側緣噴油 (RMK00285) | 訂單:2502EFE031/001 CR1 無 <生產備註> 事項 | 訂單:2502EFE031/001 CR2 無 <生產備註> 事項 | 訂單:2502EFE031/001 CG1 <生產備註> 事項如下 . 【板形】 FLATNESS 板形≦12 I-UNIT（≦0.7％） (RMK-E_CHIN) . 鍍鋅表面不可有鋅痕、壓痕、凹陷、及刮傷 、應變痕等。 (RMK00054) . 鍍製方式 MIN 訂單. (RMK00073) . 鍍層 AZ150 (含) 以上 , 鋅花等級 C~E 目標D，避免鋅花晶界明顯後續造成烤漆點狀未塗漆。 (RMK00565) . MIN訂單為平均厚度放行，實測厚度NG時，如單位長度符合範圍，請放行 (RMK00585) | 訂單:2502EFE031/001 CG2 <生產備註> 事項如下 . 【板形】 FLATNESS 板形≦12 I-UNIT（≦0.7％） (RMK-E_CHIN) . 鍍鋅表面不可有鋅痕、壓痕、凹陷、及刮傷 、應變痕等。 (RMK00054) . 鍍製方式 MIN 訂單. (RMK00073) . 鍍層 AZ150 (含) 以上 , 鋅花等級 C~E 目標D，避免鋅花晶界明顯後續造成烤漆點狀未塗漆。 (RMK00565) . MIN訂單為平均厚度放行，實測厚度NG時，如單位長度符合範圍，請放行 (RMK00585) | 訂單:2502EFE031/001 CC1 <生產備註> 事項如下 . 【板形】 FLATNESS 板形≦12 I-UNIT（≦0.7％） (RMK-E_CHIN) . 正面面漆(20U)及正面總膜厚(25U)要求管制90%以上之膜厚,未達標準降級. (RMK00054) . 若背面面漆(20U)及背面總膜厚(25U)時要求管制90%以上之膜厚,未達標準降級 (RMK00054) . 面漆=18U(90%)~請購基準22U(110%),標準板總膜厚=5+20U(100%面漆). (RMK00054) . 30CM*全寬*留1塊給LAB及1塊給塗料商, (RMK00054) . 鍍製方式 MIN 訂單. (RMK00073) . 【捲取】注意！本單為直立式包裝。禁用STAGGER捲取送包裝！送RCL重處理例外。 (RMK00512) . MIN訂單為平均厚度放行，實測厚度NG時，如單位長度符合範圍，請放行 (RMK00585) | 訂單:2502EFE031/001 CC2 <生產備註> 事項如下 . 【板形】 FLATNESS 板形≦12 I-UNIT（≦0.7％） (RMK-E_CHIN) . 正面面漆(20U)及正面總膜厚(25U)要求管制90%以上之膜厚,未達標準降級. (RMK00054) . 若背面面漆(20U)及背面總膜厚(25U)時要求管制90%以上之膜厚,未達標準降級 (RMK00054) . 面漆=18U(90%)~請購基準22U(110%),標準板總膜厚=5+20U(100%面漆). (RMK00054) . 30CM*全寬*留1塊給LAB及1塊給塗料商, (RMK00054) . 鍍製方式 MIN 訂單. (RMK00073) . 【捲取】注意！本單為直立式包裝。禁用STAGGER捲取送包裝！送RCL重處理例外。 (RMK00512) . MIN訂單為平均厚度放行，實測厚度NG時，如單位長度符合範圍，請放行 (RMK00585) | 訂單:2502EFE031/001 RCL <生產備註> 事項如下 . 【捲取】注意！本單為直立式包裝。禁用STAGGER捲取送包裝！送RCL重處理例外。 (RMK00512) | 訂單:2502EFE031/001 CCPK 無 <生產備註> 事項 | 訂單:2502EFE031/001 CGQC <品檢備註> 事項如下 . 【板形】 FLATNESS 板形≦12 I-UNIT（≦0.7％） (RMK-E_CHIN) . 鍍層 AZ150 (含) 以上 , 鋅花等級 C~E 目標D，避免鋅花晶界明顯後續造成烤漆點狀未塗漆。 (RMK00565) | 訂單:2502EFE031/001 CCQC <品檢備註> 事項如下 . 【板形】 FLATNESS 板形≦12 I-UNIT（≦0.7％） (RMK-E_CHIN) . 【捲取】注意！本單為直立式包裝。禁用STAGGER捲取送包裝！送RCL重處理例外。 (RMK00512) | 訂單:2502EFE031/001 TOL 無 <生產備註> 事項 | 【板形】 FLATNESS 板形≦12 I-UNIT（≦0.7％）^^/CG1/CG2/CC1/CC2/CGQC/CCQC/^^ <<.E_CHIN 2024/12/31 11:16.>> | 訂單 2502EFE031/001 修改記錄如下: 20241227 15:21:26 (23013) 退火碼: >> H2, 用途碼: >> COG003, 背面標示: >> C071, 訂單背面顏色(五碼): >> BW73Z, 背面漆膜厚: >> NOM, 背面漆塗漆型式幾塗幾烤: >> 2, 鉻酸鹽: >> Z, 訂單厚度: >> 0.015, 訂單重: >> 40, 重量容許率(下限): >> 10, 重量容許率(上限): >> 10, 訂單寬度: >> 40.75, 鍍製方式: >> MIN, 鋼捲內徑: >> 508, 鋼捲下限重: >> 2, 鋼捲上限重: >> 4.54, 壓花條件碼: >> -, 表面花紋: >> R, 綠色識別碼: >> -, 印刷輥號: >> -, 產品代碼: >> PPGL, 皮膜碼: >> -, 單位別: >> I, 油品種類: >> Z, 塗油量: >> Z, 包裝代碼: >> E0 , 保護膜碼: >> -, 客戶試片取樣型式: >> -, 調質碼: >> S, 套筒碼: >> P , 規格: >> A792SSGR80, 製造標準: >> ASTM, 表面處理劑種類: >> Z, 表面處理劑塗佈量: >> Z, 伸長率測試: >> N, 硬度測試碼: >> N, 抗拉強度測試: >> N, 降伏強度測試: >> N, 厚度變異: >> 0, 訂單正面顏色(五碼): >> SYG3W, 正面漆膜厚: >> 25, 正面漆塗漆型式幾塗幾烤: >> 2, 修邊碼: >> Y, 重量碼: >> AW, 鋼捲捲向: >> I, 鍍層碼: >> AZ50, | *:
PPGL | 2502EFE032/001 | 1. ASTM 鍍製方式為MIN 與"最終產品保證1/2 ASTM 厚度公差"不能共存 (OFP00216)-{.不符.} | 1. 製造標準為MS、ASTM或銷新加坡之訂單，若無技術指定優先用料，請優先使用國內料，勿使用ANFEN (OFP00406)-{.不符.} 2. ★提醒！MIN訂單先不要配安丰料★ (OFP00664)-{.不符.} | 1. ASTM 鍍製方式為MIN 與"最終產品保證1/2 ASTM 厚度公差"不能共存 (OFP00216)-{.不符.} 2. 鍍製方式為 MIN 或 TMI 時, 冷軋厚度公差 請改為 " 1/2 厚度公差" (OFP00265)-{.不符.} 3. 製造標準為MS、ASTM或銷新加坡之訂單，若無技術指定優先用料，請優先使用國內料，勿使用ANFEN (OFP00406)-{.不符.} 4. 【提醒】！本單為直立式包裝，嚴禁鍍鋅或烤漆後以STAGGER捲取 (OFP00451)-{.不符.} 5. ★提醒！MIN訂單先不要配安丰料★ (OFP00664)-{.不符.} | 訂單:2502EFE032/001 CPL <生產備註> 事項如下 . 除HGI/ HGL 訂單邊緣不噴油. 其餘皆側緣噴油 (RMK00285) | 訂單:2502EFE032/001 CR1 無 <生產備註> 事項 | 訂單:2502EFE032/001 CR2 無 <生產備註> 事項 | 訂單:2502EFE032/001 CG1 <生產備註> 事項如下 . 【板形】 FLATNESS 板形≦12 I-UNIT（≦0.7％） (RMK-E_CHIN) . 鍍製方式 MIN 訂單. (RMK00073) . 鍍層 AZ150 (含) 以上 , 鋅花等級 C~E 目標D，避免鋅花晶界明顯後續造成烤漆點狀未塗漆。 (RMK00565) . MIN訂單為平均厚度放行，實測厚度NG時，如單位長度符合範圍，請放行 (RMK00585) | 訂單:2502EFE032/001 CG2 <生產備註> 事項如下 . 【板形】 FLATNESS 板形≦12 I-UNIT（≦0.7％） (RMK-E_CHIN) . 鍍製方式 MIN 訂單. (RMK00073) . 鍍層 AZ150 (含) 以上 , 鋅花等級 C~E 目標D，避免鋅花晶界明顯後續造成烤漆點狀未塗漆。 (RMK00565) . MIN訂單為平均厚度放行，實測厚度NG時，如單位長度符合範圍，請放行 (RMK00585) | 訂單:2502EFE032/001 CC1 <生產備註> 事項如下 . 【板形】 FLATNESS 板形≦12 I-UNIT（≦0.7％） (RMK-E_CHIN) . 鍍製方式 MIN 訂單. (RMK00073) . 【捲取】注意！本單為直立式包裝。禁用STAGGER捲取送包裝！送RCL重處理例外。 (RMK00512) . MIN訂單為平均厚度放行，實測厚度NG時，如單位長度符合範圍，請放行 (RMK00585) | 訂單:2502EFE032/001 CC2 <生產備註> 事項如下 . 【板形】 FLATNESS 板形≦12 I-UNIT（≦0.7％） (RMK-E_CHIN) . 鍍製方式 MIN 訂單. (RMK00073) . 【捲取】注意！本單為直立式包裝。禁用STAGGER捲取送包裝！送RCL重處理例外。 (RMK00512) . MIN訂單為平均厚度放行，實測厚度NG時，如單位長度符合範圍，請放行 (RMK00585) | 訂單:2502EFE032/001 RCL <生產備註> 事項如下 . 【捲取】注意！本單為直立式包裝。禁用STAGGER捲取送包裝！送RCL重處理例外。 (RMK00512) | 訂單:2502EFE032/001 CCPK 無 <生產備註> 事項 | 訂單:2502EFE032/001 CGQC <品檢備註> 事項如下 . 【板形】 FLATNESS 板形≦12 I-UNIT（≦0.7％） (RMK-E_CHIN) . 鍍層 AZ150 (含) 以上 , 鋅花等級 C~E 目標D，避免鋅花晶界明顯後續造成烤漆點狀未塗漆。 (RMK00565) | 訂單:2502EFE032/001 CCQC <品檢備註> 事項如下 . 【板形】 FLATNESS 板形≦12 I-UNIT（≦0.7％） (RMK-E_CHIN) . 【捲取】注意！本單為直立式包裝。禁用STAGGER捲取送包裝！送RCL重處理例外。 (RMK00512) | 訂單:2502EFE032/001 TOL 無 <生產備註> 事項 | 【板形】 FLATNESS 板形≦12 I-UNIT（≦0.7％）^^/CG1/CG2/CC1/CC2/CGQC/CCQC/^^ <<.E_CHIN 2024/12/31 10:54.>> | 訂單 2502EFE032/001 修改記錄如下: 20241227 15:20:59 (23013) 退火碼: >> H2, 用途碼: >> COA001, 背面標示: >> C071, 訂單背面顏色(五碼): >> BW73Z, 背面漆膜厚: >> NOM, 背面漆塗漆型式幾塗幾烤: >> 2, 鉻酸鹽: >> Z, 訂單厚度: >> 0.015, 訂單重: >> 40, 重量容許率(下限): >> 10, 重量容許率(上限): >> 10, 訂單寬度: >> 40.75, 鍍製方式: >> MIN, 鋼捲內徑: >> 508, 鋼捲下限重: >> 2, 鋼捲上限重: >> 4.54, 壓花條件碼: >> -, 表面花紋: >> R, 綠色識別碼: >> -, 印刷輥號: >> -, 產品代碼: >> PPGL, 皮膜碼: >> -, 單位別: >> I, 油品種類: >> Z, 塗油量: >> Z, 包裝代碼: >> E0 , 保護膜碼: >> -, 客戶試片取樣型式: >> -, 調質碼: >> S, 套筒碼: >> P , 規格: >> A792SSGR80, 製造標準: >> ASTM, 表面處理劑種類: >> Z, 表面處理劑塗佈量: >> Z, 伸長率測試: >> N, 硬度測試碼: >> N, 抗拉強度測試: >> N, 降伏強度測試: >> N, 厚度變異: >> 0, 訂單正面顏色(五碼): >> SR327, 正面漆膜厚: >> 25, 正面漆塗漆型式幾塗幾烤: >> 2, 修邊碼: >> Y, 重量碼: >> AW, 鋼捲捲向: >> I, 鍍層碼: >> AZ50, | *:
PPGL | 2502EFE033/001 | 1. ASTM 鍍製方式為MIN 與"最終產品保證1/2 ASTM 厚度公差"不能共存 (OFP00216)-{.不符.} | 1. 製造標準為MS、ASTM或銷新加坡之訂單，若無技術指定優先用料，請優先使用國內料，勿使用ANFEN (OFP00406)-{.不符.} 2. ★提醒！MIN訂單先不要配安丰料★ (OFP00664)-{.不符.} | 1. ASTM 鍍製方式為MIN 與"最終產品保證1/2 ASTM 厚度公差"不能共存 (OFP00216)-{.不符.} 2. 鍍製方式為 MIN 或 TMI 時, 冷軋厚度公差 請改為 " 1/2 厚度公差" (OFP00265)-{.不符.} 3. 製造標準為MS、ASTM或銷新加坡之訂單，若無技術指定優先用料，請優先使用國內料，勿使用ANFEN (OFP00406)-{.不符.} 4. 【提醒】！本單為直立式包裝，嚴禁鍍鋅或烤漆後以STAGGER捲取 (OFP00451)-{.不符.} 5. ★提醒！MIN訂單先不要配安丰料★ (OFP00664)-{.不符.} 6. ※超耐候一系列用途要確認是否有英制公差需求，有英制公差需求時選配碼用ON027※ (OFP00680)-{.不符.} | 訂單:2502EFE033/001 CPL <生產備註> 事項如下 . 除HGI/ HGL 訂單邊緣不噴油. 其餘皆側緣噴油 (RMK00285) | 訂單:2502EFE033/001 CR1 無 <生產備註> 事項 | 訂單:2502EFE033/001 CR2 無 <生產備註> 事項 | 訂單:2502EFE033/001 CG1 <生產備註> 事項如下 . 【板形】 FLATNESS 板形≦12 I-UNIT（≦0.7％） (RMK-E_CHIN) . 鍍鋅表面不可有鋅痕、壓痕、凹陷、及刮傷 、應變痕等。 (RMK00054) . 鍍製方式 MIN 訂單. (RMK00073) . MIN訂單為平均厚度放行，實測厚度NG時，如單位長度符合範圍，請放行 (RMK00585) | 訂單:2502EFE033/001 CG2 <生產備註> 事項如下 . 【板形】 FLATNESS 板形≦12 I-UNIT（≦0.7％） (RMK-E_CHIN) . 鍍鋅表面不可有鋅痕、壓痕、凹陷、及刮傷 、應變痕等。 (RMK00054) . 鍍製方式 MIN 訂單. (RMK00073) . MIN訂單為平均厚度放行，實測厚度NG時，如單位長度符合範圍，請放行 (RMK00585) | 訂單:2502EFE033/001 CC1 <生產備註> 事項如下 . 【板形】 FLATNESS 板形≦12 I-UNIT（≦0.7％） (RMK-E_CHIN) . 【色差】膜厚變動b值較大,和客戶協議色差放行改為DE<=1.5 只管當批目視,不管批差異 (RMK-E_CHIN) . 正面面漆(20U)及正面總膜厚(25U)要求管制90%以上之膜厚,未達標準降級. (RMK00054) . 若背面面漆(20U)及背面總膜厚(25U)時要求管制90%以上之膜厚,未達標準降級 (RMK00054) . 面漆=18U(90%)~請購基準22U(110%),標準板總膜厚=5+20U(100%面漆). (RMK00054) . 30CM*全寬*留1塊給LAB及1塊給塗料商, (RMK00054) . 鍍製方式 MIN 訂單. (RMK00073) . 【捲取】注意！本單為直立式包裝。禁用STAGGER捲取送包裝！送RCL重處理例外。 (RMK00512) . 【抽氣量】白色系在CC1生產時,FINISH抽氣量請設定250,如生產中發生色差b值異常升高,請股長再加大抽氣量因應 (RMK00560) . MIN訂單為平均厚度放行，實測厚度NG時，如單位長度符合範圍，請放行 (RMK00585) | 訂單:2502EFE033/001 CC2 <生產備註> 事項如下 . 【板形】 FLATNESS 板形≦12 I-UNIT（≦0.7％） (RMK-E_CHIN) . 【色差】膜厚變動b值較大,和客戶協議色差放行改為DE<=1.5 只管當批目視,不管批差異 (RMK-E_CHIN) . 正面面漆(20U)及正面總膜厚(25U)要求管制90%以上之膜厚,未達標準降級. (RMK00054) . 若背面面漆(20U)及背面總膜厚(25U)時要求管制90%以上之膜厚,未達標準降級 (RMK00054) . 面漆=18U(90%)~請購基準22U(110%),標準板總膜厚=5+20U(100%面漆). (RMK00054) . 30CM*全寬*留1塊給LAB及1塊給塗料商, (RMK00054) . 鍍製方式 MIN 訂單. (RMK00073) . 【捲取】注意！本單為直立式包裝。禁用STAGGER捲取送包裝！送RCL重處理例外。 (RMK00512) . 【抽氣量】白色系在CC1生產時,FINISH抽氣量請設定250,如生產中發生色差b值異常升高,請股長再加大抽氣量因應 (RMK00560) . MIN訂單為平均厚度放行，實測厚度NG時，如單位長度符合範圍，請放行 (RMK00585) | 訂單:2502EFE033/001 RCL <生產備註> 事項如下 . 【捲取】注意！本單為直立式包裝。禁用STAGGER捲取送包裝！送RCL重處理例外。 (RMK00512) | 訂單:2502EFE033/001 CCPK 無 <生產備註> 事項 | 訂單:2502EFE033/001 CGQC <品檢備註> 事項如下 . 【板形】 FLATNESS 板形≦12 I-UNIT（≦0.7％） (RMK-E_CHIN) | 訂單:2502EFE033/001 CCQC <品檢備註> 事項如下 . 【板形】 FLATNESS 板形≦12 I-UNIT（≦0.7％） (RMK-E_CHIN) . 【色差】膜厚變動b值較大,和客戶協議色差放行改為DE<=1.5 只管當批目視,不管批差異 (RMK-E_CHIN) . 【捲取】注意！本單為直立式包裝。禁用STAGGER捲取送包裝！送RCL重處理例外。 (RMK00512) | 訂單:2502EFE033/001 TOL 無 <生產備註> 事項 | 【色差】膜厚變動b值較大,和客戶協議色差放行改為DE<=1.5 只管當批目視,不管批差異^^/CC1/CC2/CCQC/ <<.E_CHIN 2024/12/31 10:40.>> 【板形】 FLATNESS 板形≦12 I-UNIT（≦0.7％）^^/CG1/CG2/CC1/CC2/CGQC/CCQC/^^ <<.E_CHIN 2024/12/31 10:40.>> | 訂單 2502EFE033/001 修改記錄如下: 20241227 15:19:50 (23013) 退火碼: >> S1, 用途碼: >> COG003, 背面標示: >> C071, 訂單背面顏色(五碼): >> BW73Z, 背面漆膜厚: >> NOM, 背面漆塗漆型式幾塗幾烤: >> 2, 鉻酸鹽: >> Z, 訂單厚度: >> 0.015, 訂單重: >> 40, 重量容許率(下限): >> 10, 重量容許率(上限): >> 10, 訂單寬度: >> 35.8, 鍍製方式: >> MIN, 鋼捲內徑: >> 508, 鋼捲下限重: >> 2, 鋼捲上限重: >> 4.54, 壓花條件碼: >> -, 表面花紋: >> R, 綠色識別碼: >> -, 印刷輥號: >> -, 產品代碼: >> PPGL, 皮膜碼: >> -, 單位別: >> I, 油品種類: >> Z, 塗油量: >> Z, 包裝代碼: >> E0 , 保護膜碼: >> -, 客戶試片取樣型式: >> -, 調質碼: >> S, 套筒碼: >> P , 規格: >> A792SSGR33, 製造標準: >> ASTM, 表面處理劑種類: >> Z, 表面處理劑塗佈量: >> Z, 伸長率測試: >> N, 硬度測試碼: >> N, 抗拉強度測試: >> N, 降伏強度測試: >> N, 厚度變異: >> 0, 訂單正面顏色(五碼): >> SWG2V, 正面漆膜厚: >> 25, 正面漆塗漆型式幾塗幾烤: >> 2, 修邊碼: >> Y, 重量碼: >> AW, 鋼捲捲向: >> I, 鍍層碼: >> AZ50, | *:
PPGL | 2502EFE034/001 | 1. ASTM 鍍製方式為MIN 與"最終產品保證1/2 ASTM 厚度公差"不能共存 (OFP00216)-{.不符.} | 1. 製造標準為MS、ASTM或銷新加坡之訂單，若無技術指定優先用料，請優先使用國內料，勿使用ANFEN (OFP00406)-{.不符.} 2. ★提醒！MIN訂單先不要配安丰料★ (OFP00664)-{.不符.} | 1. ASTM 鍍製方式為MIN 與"最終產品保證1/2 ASTM 厚度公差"不能共存 (OFP00216)-{.不符.} 2. 鍍製方式為 MIN 或 TMI 時, 冷軋厚度公差 請改為 " 1/2 厚度公差" (OFP00265)-{.不符.} 3. 製造標準為MS、ASTM或銷新加坡之訂單，若無技術指定優先用料，請優先使用國內料，勿使用ANFEN (OFP00406)-{.不符.} 4. 【提醒】！本單為直立式包裝，嚴禁鍍鋅或烤漆後以STAGGER捲取 (OFP00451)-{.不符.} 5. ★提醒！MIN訂單先不要配安丰料★ (OFP00664)-{.不符.} 6. ※超耐候一系列用途要確認是否有英制公差需求，有英制公差需求時選配碼用ON027※ (OFP00680)-{.不符.} | 訂單:2502EFE034/001 CPL <生產備註> 事項如下 . 除HGI/ HGL 訂單邊緣不噴油. 其餘皆側緣噴油 (RMK00285) | 訂單:2502EFE034/001 CR1 無 <生產備註> 事項 | 訂單:2502EFE034/001 CR2 無 <生產備註> 事項 | 訂單:2502EFE034/001 CG1 <生產備註> 事項如下 . 【板形】 FLATNESS 板形≦12 I-UNIT（≦0.7％） (RMK-E_CHIN) . 鍍鋅表面不可有鋅痕、壓痕、凹陷、及刮傷 、應變痕等。 (RMK00054) . 鍍製方式 MIN 訂單. (RMK00073) . MIN訂單為平均厚度放行，實測厚度NG時，如單位長度符合範圍，請放行 (RMK00585) | 訂單:2502EFE034/001 CG2 <生產備註> 事項如下 . 【板形】 FLATNESS 板形≦12 I-UNIT（≦0.7％） (RMK-E_CHIN) . 鍍鋅表面不可有鋅痕、壓痕、凹陷、及刮傷 、應變痕等。 (RMK00054) . 鍍製方式 MIN 訂單. (RMK00073) . MIN訂單為平均厚度放行，實測厚度NG時，如單位長度符合範圍，請放行 (RMK00585) | 訂單:2502EFE034/001 CC1 <生產備註> 事項如下 . 【水痕】因YCP 近似深黑色水痕可能嚴重，因此指定CC1生產注意W/Q 使用純水與水量控制 (RMK-E_CHIN) . 【板形】 FLATNESS 板形≦12 I-UNIT（≦0.7％） (RMK-E_CHIN) . 正面面漆(20U)及正面總膜厚(25U)要求管制90%以上之膜厚,未達標準降級. (RMK00054) . 若背面面漆(20U)及背面總膜厚(25U)時要求管制90%以上之膜厚,未達標準降級 (RMK00054) . 面漆=18U(90%)~請購基準22U(110%),標準板總膜厚=5+20U(100%面漆). (RMK00054) . 30CM*全寬*留1塊給LAB及1塊給塗料商, (RMK00054) . 鍍製方式 MIN 訂單. (RMK00073) . 【捲取】注意！本單為直立式包裝。禁用STAGGER捲取送包裝！送RCL重處理例外。 (RMK00512) . MIN訂單為平均厚度放行，實測厚度NG時，如單位長度符合範圍，請放行 (RMK00585) | 訂單:2502EFE034/001 CC2 <生產備註> 事項如下 . 【水痕】因YCP 近似深黑色水痕可能嚴重，因此指定CC1生產注意W/Q 使用純水與水量控制 (RMK-E_CHIN) . 【板形】 FLATNESS 板形≦12 I-UNIT（≦0.7％） (RMK-E_CHIN) . 正面面漆(20U)及正面總膜厚(25U)要求管制90%以上之膜厚,未達標準降級. (RMK00054) . 若背面面漆(20U)及背面總膜厚(25U)時要求管制90%以上之膜厚,未達標準降級 (RMK00054) . 面漆=18U(90%)~請購基準22U(110%),標準板總膜厚=5+20U(100%面漆). (RMK00054) . 30CM*全寬*留1塊給LAB及1塊給塗料商, (RMK00054) . 鍍製方式 MIN 訂單. (RMK00073) . 【捲取】注意！本單為直立式包裝。禁用STAGGER捲取送包裝！送RCL重處理例外。 (RMK00512) . MIN訂單為平均厚度放行，實測厚度NG時，如單位長度符合範圍，請放行 (RMK00585) | 訂單:2502EFE034/001 RCL <生產備註> 事項如下 . 【捲取】注意！本單為直立式包裝。禁用STAGGER捲取送包裝！送RCL重處理例外。 (RMK00512) | 訂單:2502EFE034/001 CCPK 無 <生產備註> 事項 | 訂單:2502EFE034/001 CGQC <品檢備註> 事項如下 . 【板形】 FLATNESS 板形≦12 I-UNIT（≦0.7％） (RMK-E_CHIN) | 訂單:2502EFE034/001 CCQC <品檢備註> 事項如下 . 【水痕】因YCP 近似深黑色水痕可能嚴重，因此指定CC1生產注意W/Q 使用純水與水量控制 (RMK-E_CHIN) . 【板形】 FLATNESS 板形≦12 I-UNIT（≦0.7％） (RMK-E_CHIN) . 【捲取】注意！本單為直立式包裝。禁用STAGGER捲取送包裝！送RCL重處理例外。 (RMK00512) | 訂單:2502EFE034/001 TOL 無 <生產備註> 事項 | 【板形】 FLATNESS 板形≦12 I-UNIT（≦0.7％）^^/CG1/CG2/CC1/CC2/CGQC/CCQC/^^ <<.E_CHIN 2024/12/31 10:31.>> 【水痕】因YCP 近似深黑色水痕可能嚴重，因此指定CC1生產注意W/Q 使用純水與水量控制^^/CC1/CC2/CCQC/^^ <<.E_CHIN 2024/12/31 10:34.>> | 訂單 2502EFE034/001 修改記錄如下: 20241227 15:19:34 (23013) 退火碼: >> S1, 用途碼: >> COG007, 背面標示: >> C071, 訂單背面顏色(五碼): >> BW73Z, 背面漆膜厚: >> NOM, 背面漆塗漆型式幾塗幾烤: >> 2, 鉻酸鹽: >> Z, 訂單厚度: >> 0.015, 訂單重: >> 40, 重量容許率(下限): >> 10, 重量容許率(上限): >> 10, 訂單寬度: >> 35.8, 鍍製方式: >> MIN, 鋼捲內徑: >> 508, 鋼捲下限重: >> 2, 鋼捲上限重: >> 4.54, 壓花條件碼: >> -, 表面花紋: >> R, 綠色識別碼: >> -, 印刷輥號: >> -, 產品代碼: >> PPGL, 皮膜碼: >> -, 單位別: >> I, 油品種類: >> Z, 塗油量: >> Z, 包裝代碼: >> E0 , 保護膜碼: >> -, 客戶試片取樣型式: >> -, 調質碼: >> S, 套筒碼: >> P , 規格: >> A792SSGR33, 製造標準: >> ASTM, 表面處理劑種類: >> Z, 表面處理劑塗佈量: >> Z, 伸長率測試: >> N, 硬度測試碼: >> N, 抗拉強度測試: >> N, 降伏強度測試: >> N, 厚度變異: >> 0, 訂單正面顏色(五碼): >> SYS9N, 正面漆膜厚: >> 25, 正面漆塗漆型式幾塗幾烤: >> 2, 修邊碼: >> Y, 重量碼: >> AW, 鋼捲捲向: >> I, 鍍層碼: >> AZ50, | *:
PPGL | 2502EFE035/001 | 1. ASTM 鍍製方式為MIN 與"最終產品保證1/2 ASTM 厚度公差"不能共存 (OFP00216)-{.不符.} | 1. 製造標準為MS、ASTM或銷新加坡之訂單，若無技術指定優先用料，請優先使用國內料，勿使用ANFEN (OFP00406)-{.不符.} 2. ★提醒！MIN訂單先不要配安丰料★ (OFP00664)-{.不符.} | 1. ASTM 鍍製方式為MIN 與"最終產品保證1/2 ASTM 厚度公差"不能共存 (OFP00216)-{.不符.} 2. 鍍製方式為 MIN 或 TMI 時, 冷軋厚度公差 請改為 " 1/2 厚度公差" (OFP00265)-{.不符.} 3. 製造標準為MS、ASTM或銷新加坡之訂單，若無技術指定優先用料，請優先使用國內料，勿使用ANFEN (OFP00406)-{.不符.} 4. 【提醒】！本單為直立式包裝，嚴禁鍍鋅或烤漆後以STAGGER捲取 (OFP00451)-{.不符.} 5. ★提醒！MIN訂單先不要配安丰料★ (OFP00664)-{.不符.} 6. ※超耐候一系列用途要確認是否有英制公差需求，有英制公差需求時選配碼用ON027※ (OFP00680)-{.不符.} | 訂單:2502EFE035/001 CPL <生產備註> 事項如下 . 除HGI/ HGL 訂單邊緣不噴油. 其餘皆側緣噴油 (RMK00285) | 訂單:2502EFE035/001 CR1 無 <生產備註> 事項 | 訂單:2502EFE035/001 CR2 無 <生產備註> 事項 | 訂單:2502EFE035/001 CG1 <生產備註> 事項如下 . 【板形】 FLATNESS 板形≦12 I-UNIT（≦0.7％） (RMK-E_CHIN) . 鍍鋅表面不可有鋅痕、壓痕、凹陷、及刮傷 、應變痕等。 (RMK00054) . 鍍製方式 MIN 訂單. (RMK00073) . MIN訂單為平均厚度放行，實測厚度NG時，如單位長度符合範圍，請放行 (RMK00585) | 訂單:2502EFE035/001 CG2 <生產備註> 事項如下 . 【板形】 FLATNESS 板形≦12 I-UNIT（≦0.7％） (RMK-E_CHIN) . 鍍鋅表面不可有鋅痕、壓痕、凹陷、及刮傷 、應變痕等。 (RMK00054) . 鍍製方式 MIN 訂單. (RMK00073) . MIN訂單為平均厚度放行，實測厚度NG時，如單位長度符合範圍，請放行 (RMK00585) | 訂單:2502EFE035/001 CC1 <生產備註> 事項如下 . 【板形】 FLATNESS 板形≦12 I-UNIT（≦0.7％） (RMK-E_CHIN) . 正面面漆(20U)及正面總膜厚(25U)要求管制90%以上之膜厚,未達標準降級. (RMK00054) . 若背面面漆(20U)及背面總膜厚(25U)時要求管制90%以上之膜厚,未達標準降級 (RMK00054) . 面漆=18U(90%)~請購基準22U(110%),標準板總膜厚=5+20U(100%面漆). (RMK00054) . 30CM*全寬*留1塊給LAB及1塊給塗料商, (RMK00054) . 鍍製方式 MIN 訂單. (RMK00073) . 【捲取】注意！本單為直立式包裝。禁用STAGGER捲取送包裝！送RCL重處理例外。 (RMK00512) . 【抽氣量】白色系在CC1生產時,FINISH抽氣量請設定250,如生產中發生色差b值異常升高,請股長再加大抽氣量因應 (RMK00560) . MIN訂單為平均厚度放行，實測厚度NG時，如單位長度符合範圍，請放行 (RMK00585) | 訂單:2502EFE035/001 CC2 <生產備註> 事項如下 . 【板形】 FLATNESS 板形≦12 I-UNIT（≦0.7％） (RMK-E_CHIN) . 正面面漆(20U)及正面總膜厚(25U)要求管制90%以上之膜厚,未達標準降級. (RMK00054) . 若背面面漆(20U)及背面總膜厚(25U)時要求管制90%以上之膜厚,未達標準降級 (RMK00054) . 面漆=18U(90%)~請購基準22U(110%),標準板總膜厚=5+20U(100%面漆). (RMK00054) . 30CM*全寬*留1塊給LAB及1塊給塗料商, (RMK00054) . 鍍製方式 MIN 訂單. (RMK00073) . 【捲取】注意！本單為直立式包裝。禁用STAGGER捲取送包裝！送RCL重處理例外。 (RMK00512) . 【抽氣量】白色系在CC1生產時,FINISH抽氣量請設定250,如生產中發生色差b值異常升高,請股長再加大抽氣量因應 (RMK00560) . MIN訂單為平均厚度放行，實測厚度NG時，如單位長度符合範圍，請放行 (RMK00585) | 訂單:2502EFE035/001 RCL <生產備註> 事項如下 . 【捲取】注意！本單為直立式包裝。禁用STAGGER捲取送包裝！送RCL重處理例外。 (RMK00512) | 訂單:2502EFE035/001 CCPK 無 <生產備註> 事項 | 訂單:2502EFE035/001 CGQC <品檢備註> 事項如下 . 【板形】 FLATNESS 板形≦12 I-UNIT（≦0.7％） (RMK-E_CHIN) | 訂單:2502EFE035/001 CCQC <品檢備註> 事項如下 . 【板形】 FLATNESS 板形≦12 I-UNIT（≦0.7％） (RMK-E_CHIN) . 【捲取】注意！本單為直立式包裝。禁用STAGGER捲取送包裝！送RCL重處理例外。 (RMK00512) | 訂單:2502EFE035/001 TOL 無 <生產備註> 事項 | 【板形】 FLATNESS 板形≦12 I-UNIT（≦0.7％）^^/CG1/CG2/CC1/CC2/CGQC/CCQC/^^ <<.E_CHIN 2024/12/31 10:21.>> | 訂單 2502EFE035/001 修改記錄如下: 20241227 15:19:15 (23013) 退火碼: >> S1, 用途碼: >> COG003, 背面標示: >> C071, 訂單背面顏色(五碼): >> BW73Z, 背面漆膜厚: >> NOM, 背面漆塗漆型式幾塗幾烤: >> 2, 鉻酸鹽: >> Z, 訂單厚度: >> 0.015, 訂單重: >> 40, 重量容許率(下限): >> 10, 重量容許率(上限): >> 10, 訂單寬度: >> 35.8, 鍍製方式: >> MIN, 鋼捲內徑: >> 508, 鋼捲下限重: >> 2, 鋼捲上限重: >> 4.54, 壓花條件碼: >> -, 表面花紋: >> R, 綠色識別碼: >> -, 印刷輥號: >> -, 產品代碼: >> PPGL, 皮膜碼: >> -, 單位別: >> I, 油品種類: >> Z, 塗油量: >> Z, 包裝代碼: >> E0 , 保護膜碼: >> -, 客戶試片取樣型式: >> -, 調質碼: >> S, 套筒碼: >> P , 規格: >> A792SSGR33, 製造標準: >> ASTM, 表面處理劑種類: >> Z, 表面處理劑塗佈量: >> Z, 伸長率測試: >> N, 硬度測試碼: >> N, 抗拉強度測試: >> N, 降伏強度測試: >> N, 厚度變異: >> 0, 訂單正面顏色(五碼): >> SWS6Y, 正面漆膜厚: >> 25, 正面漆塗漆型式幾塗幾烤: >> 2, 修邊碼: >> Y, 重量碼: >> AW, 鋼捲捲向: >> I, 鍍層碼: >> AZ50, | *:
PPGL | 2502EFE036/001 | 1. ASTM 鍍製方式為MIN 與"最終產品保證1/2 ASTM 厚度公差"不能共存 (OFP00216)-{.不符.} | 1. 製造標準為MS、ASTM或銷新加坡之訂單，若無技術指定優先用料，請優先使用國內料，勿使用ANFEN (OFP00406)-{.不符.} 2. ★提醒！MIN訂單先不要配安丰料★ (OFP00664)-{.不符.} | 1. ASTM 鍍製方式為MIN 與"最終產品保證1/2 ASTM 厚度公差"不能共存 (OFP00216)-{.不符.} 2. 鍍製方式為 MIN 或 TMI 時, 冷軋厚度公差 請改為 " 1/2 厚度公差" (OFP00265)-{.不符.} 3. 製造標準為MS、ASTM或銷新加坡之訂單，若無技術指定優先用料，請優先使用國內料，勿使用ANFEN (OFP00406)-{.不符.} 4. 【提醒】！本單為直立式包裝，嚴禁鍍鋅或烤漆後以STAGGER捲取 (OFP00451)-{.不符.} 5. ★提醒！MIN訂單先不要配安丰料★ (OFP00664)-{.不符.} 6. ※超耐候一系列用途要確認是否有英制公差需求，有英制公差需求時選配碼用ON027※ (OFP00680)-{.不符.} | 訂單:2502EFE036/001 CPL <生產備註> 事項如下 . 除HGI/ HGL 訂單邊緣不噴油. 其餘皆側緣噴油 (RMK00285) | 訂單:2502EFE036/001 CR1 無 <生產備註> 事項 | 訂單:2502EFE036/001 CR2 無 <生產備註> 事項 | 訂單:2502EFE036/001 CG1 <生產備註> 事項如下 . 【板形】 FLATNESS 板形≦12 I-UNIT（≦0.7％） (RMK-E_CHIN) . 鍍鋅表面不可有鋅痕、壓痕、凹陷、及刮傷 、應變痕等。 (RMK00054) . 鍍製方式 MIN 訂單. (RMK00073) . MIN訂單為平均厚度放行，實測厚度NG時，如單位長度符合範圍，請放行 (RMK00585) | 訂單:2502EFE036/001 CG2 <生產備註> 事項如下 . 【板形】 FLATNESS 板形≦12 I-UNIT（≦0.7％） (RMK-E_CHIN) . 鍍鋅表面不可有鋅痕、壓痕、凹陷、及刮傷 、應變痕等。 (RMK00054) . 鍍製方式 MIN 訂單. (RMK00073) . MIN訂單為平均厚度放行，實測厚度NG時，如單位長度符合範圍，請放行 (RMK00585) | 訂單:2502EFE036/001 CC1 <生產備註> 事項如下 . 【板形】 FLATNESS 板形≦12 I-UNIT（≦0.7％） (RMK-E_CHIN) . 正面面漆(20U)及正面總膜厚(25U)要求管制90%以上之膜厚,未達標準降級. (RMK00054) . 若背面面漆(20U)及背面總膜厚(25U)時要求管制90%以上之膜厚,未達標準降級 (RMK00054) . 面漆=18U(90%)~請購基準22U(110%),標準板總膜厚=5+20U(100%面漆). (RMK00054) . 30CM*全寬*留1塊給LAB及1塊給塗料商, (RMK00054) . 鍍製方式 MIN 訂單. (RMK00073) . 【捲取】注意！本單為直立式包裝。禁用STAGGER捲取送包裝！送RCL重處理例外。 (RMK00512) . MIN訂單為平均厚度放行，實測厚度NG時，如單位長度符合範圍，請放行 (RMK00585) | 訂單:2502EFE036/001 CC2 <生產備註> 事項如下 . 【板形】 FLATNESS 板形≦12 I-UNIT（≦0.7％） (RMK-E_CHIN) . 正面面漆(20U)及正面總膜厚(25U)要求管制90%以上之膜厚,未達標準降級. (RMK00054) . 若背面面漆(20U)及背面總膜厚(25U)時要求管制90%以上之膜厚,未達標準降級 (RMK00054) . 面漆=18U(90%)~請購基準22U(110%),標準板總膜厚=5+20U(100%面漆). (RMK00054) . 30CM*全寬*留1塊給LAB及1塊給塗料商, (RMK00054) . 鍍製方式 MIN 訂單. (RMK00073) . 【捲取】注意！本單為直立式包裝。禁用STAGGER捲取送包裝！送RCL重處理例外。 (RMK00512) . MIN訂單為平均厚度放行，實測厚度NG時，如單位長度符合範圍，請放行 (RMK00585) | 訂單:2502EFE036/001 RCL <生產備註> 事項如下 . 【捲取】注意！本單為直立式包裝。禁用STAGGER捲取送包裝！送RCL重處理例外。 (RMK00512) | 訂單:2502EFE036/001 CCPK 無 <生產備註> 事項 | 訂單:2502EFE036/001 CGQC <品檢備註> 事項如下 . 【板形】 FLATNESS 板形≦12 I-UNIT（≦0.7％） (RMK-E_CHIN) | 訂單:2502EFE036/001 CCQC <品檢備註> 事項如下 . 【板形】 FLATNESS 板形≦12 I-UNIT（≦0.7％） (RMK-E_CHIN) . 【捲取】注意！本單為直立式包裝。禁用STAGGER捲取送包裝！送RCL重處理例外。 (RMK00512) | 訂單:2502EFE036/001 TOL 無 <生產備註> 事項 | 【板形】 FLATNESS 板形≦12 I-UNIT（≦0.7％）^^/CG1/CG2/CC1/CC2/CGQC/CCQC/^^ <<.E_CHIN 2024/12/31 10:04.>> | 訂單 2502EFE036/001 修改記錄如下: 20241227 15:18:58 (23013) 退火碼: >> S1, 用途碼: >> COG003, 背面標示: >> C071, 訂單背面顏色(五碼): >> BW73Z, 背面漆膜厚: >> NOM, 背面漆塗漆型式幾塗幾烤: >> 2, 鉻酸鹽: >> Z, 訂單厚度: >> 0.015, 訂單重: >> 40, 重量容許率(下限): >> 10, 重量容許率(上限): >> 10, 訂單寬度: >> 35.8, 鍍製方式: >> MIN, 鋼捲內徑: >> 508, 鋼捲下限重: >> 2, 鋼捲上限重: >> 4.54, 壓花條件碼: >> -, 表面花紋: >> R, 綠色識別碼: >> -, 印刷輥號: >> -, 產品代碼: >> PPGL, 皮膜碼: >> -, 單位別: >> I, 油品種類: >> Z, 塗油量: >> Z, 包裝代碼: >> E0 , 保護膜碼: >> -, 客戶試片取樣型式: >> -, 調質碼: >> S, 套筒碼: >> P , 規格: >> A792SSGR33, 製造標準: >> ASTM, 表面處理劑種類: >> Z, 表面處理劑塗佈量: >> Z, 伸長率測試: >> N, 硬度測試碼: >> N, 抗拉強度測試: >> N, 降伏強度測試: >> N, 厚度變異: >> 0, 訂單正面顏色(五碼): >> SBH5Y, 正面漆膜厚: >> 25, 正面漆塗漆型式幾塗幾烤: >> 2, 修邊碼: >> Y, 重量碼: >> AW, 鋼捲捲向: >> I, 鍍層碼: >> AZ50, | *:
PPGL | 2502EFE037/001 | 1. ASTM 鍍製方式為MIN 與"最終產品保證1/2 ASTM 厚度公差"不能共存 (OFP00216)-{.不符.} | 1. 製造標準為MS、ASTM或銷新加坡之訂單，若無技術指定優先用料，請優先使用國內料，勿使用ANFEN (OFP00406)-{.不符.} 2. ★提醒！MIN訂單先不要配安丰料★ (OFP00664)-{.不符.} | 1. ASTM 鍍製方式為MIN 與"最終產品保證1/2 ASTM 厚度公差"不能共存 (OFP00216)-{.不符.} 2. 鍍製方式為 MIN 或 TMI 時, 冷軋厚度公差 請改為 " 1/2 厚度公差" (OFP00265)-{.不符.} 3. 製造標準為MS、ASTM或銷新加坡之訂單，若無技術指定優先用料，請優先使用國內料，勿使用ANFEN (OFP00406)-{.不符.} 4. 【提醒】！本單為直立式包裝，嚴禁鍍鋅或烤漆後以STAGGER捲取 (OFP00451)-{.不符.} 5. ★提醒！MIN訂單先不要配安丰料★ (OFP00664)-{.不符.} 6. ※超耐候一系列用途要確認是否有英制公差需求，有英制公差需求時選配碼用ON027※ (OFP00680)-{.不符.} | 訂單:2502EFE037/001 CPL <生產備註> 事項如下 . 除HGI/ HGL 訂單邊緣不噴油. 其餘皆側緣噴油 (RMK00285) | 訂單:2502EFE037/001 CR1 無 <生產備註> 事項 | 訂單:2502EFE037/001 CR2 無 <生產備註> 事項 | 訂單:2502EFE037/001 CG1 <生產備註> 事項如下 . 【板形】 FLATNESS 板形≦12 I-UNIT（≦0.7％） (RMK-E_CHIN) . 鍍鋅表面不可有鋅痕、壓痕、凹陷、及刮傷 、應變痕等。 (RMK00054) . 鍍製方式 MIN 訂單. (RMK00073) . MIN訂單為平均厚度放行，實測厚度NG時，如單位長度符合範圍，請放行 (RMK00585) | 訂單:2502EFE037/001 CG2 <生產備註> 事項如下 . 【板形】 FLATNESS 板形≦12 I-UNIT（≦0.7％） (RMK-E_CHIN) . 鍍鋅表面不可有鋅痕、壓痕、凹陷、及刮傷 、應變痕等。 (RMK00054) . 鍍製方式 MIN 訂單. (RMK00073) . MIN訂單為平均厚度放行，實測厚度NG時，如單位長度符合範圍，請放行 (RMK00585) | 訂單:2502EFE037/001 CC1 <生產備註> 事項如下 . 【板形】 FLATNESS 板形≦12 I-UNIT（≦0.7％） (RMK-E_CHIN) . 正面面漆(20U)及正面總膜厚(25U)要求管制90%以上之膜厚,未達標準降級. (RMK00054) . 若背面面漆(20U)及背面總膜厚(25U)時要求管制90%以上之膜厚,未達標準降級 (RMK00054) . 面漆=18U(90%)~請購基準22U(110%),標準板總膜厚=5+20U(100%面漆). (RMK00054) . 30CM*全寬*留1塊給LAB及1塊給塗料商, (RMK00054) . 鍍製方式 MIN 訂單. (RMK00073) . 【捲取】注意！本單為直立式包裝。禁用STAGGER捲取送包裝！送RCL重處理例外。 (RMK00512) . MIN訂單為平均厚度放行，實測厚度NG時，如單位長度符合範圍，請放行 (RMK00585) | 訂單:2502EFE037/001 CC2 <生產備註> 事項如下 . 【板形】 FLATNESS 板形≦12 I-UNIT（≦0.7％） (RMK-E_CHIN) . 正面面漆(20U)及正面總膜厚(25U)要求管制90%以上之膜厚,未達標準降級. (RMK00054) . 若背面面漆(20U)及背面總膜厚(25U)時要求管制90%以上之膜厚,未達標準降級 (RMK00054) . 面漆=18U(90%)~請購基準22U(110%),標準板總膜厚=5+20U(100%面漆). (RMK00054) . 30CM*全寬*留1塊給LAB及1塊給塗料商, (RMK00054) . 鍍製方式 MIN 訂單. (RMK00073) . 【捲取】注意！本單為直立式包裝。禁用STAGGER捲取送包裝！送RCL重處理例外。 (RMK00512) . MIN訂單為平均厚度放行，實測厚度NG時，如單位長度符合範圍，請放行 (RMK00585) | 訂單:2502EFE037/001 RCL <生產備註> 事項如下 . 【捲取】注意！本單為直立式包裝。禁用STAGGER捲取送包裝！送RCL重處理例外。 (RMK00512) | 訂單:2502EFE037/001 CCPK 無 <生產備註> 事項 | 訂單:2502EFE037/001 CGQC <品檢備註> 事項如下 . 【板形】 FLATNESS 板形≦12 I-UNIT（≦0.7％） (RMK-E_CHIN) | 訂單:2502EFE037/001 CCQC <品檢備註> 事項如下 . 【板形】 FLATNESS 板形≦12 I-UNIT（≦0.7％） (RMK-E_CHIN) . 【捲取】注意！本單為直立式包裝。禁用STAGGER捲取送包裝！送RCL重處理例外。 (RMK00512) | 訂單:2502EFE037/001 TOL 無 <生產備註> 事項 | 【板形】 FLATNESS 板形≦12 I-UNIT（≦0.7％）^^/CG1/CG2/CC1/CC2/CGQC/CCQC/^^ <<.E_CHIN 2024/12/31 10:00.>> | 訂單 2502EFE037/001 修改記錄如下: 20241227 15:16:51 (23013) 退火碼: >> S1, 用途碼: >> COG003, 背面標示: >> C071, 訂單背面顏色(五碼): >> BW73Z, 背面漆膜厚: >> NOM, 背面漆塗漆型式幾塗幾烤: >> 2, 鉻酸鹽: >> Z, 訂單厚度: >> 0.015, 訂單重: >> 40, 重量容許率(下限): >> 10, 重量容許率(上限): >> 10, 訂單寬度: >> 35.8, 鍍製方式: >> MIN, 鋼捲內徑: >> 508, 鋼捲下限重: >> 2, 鋼捲上限重: >> 4.54, 壓花條件碼: >> -, 表面花紋: >> R, 綠色識別碼: >> -, 印刷輥號: >> -, 產品代碼: >> PPGL, 皮膜碼: >> -, 單位別: >> I, 油品種類: >> Z, 塗油量: >> Z, 包裝代碼: >> E0 , 保護膜碼: >> -, 客戶試片取樣型式: >> -, 調質碼: >> S, 套筒碼: >> P , 規格: >> A792SSGR33, 製造標準: >> ASTM, 表面處理劑種類: >> Z, 表面處理劑塗佈量: >> Z, 伸長率測試: >> N, 硬度測試碼: >> N, 抗拉強度測試: >> N, 降伏強度測試: >> N, 厚度變異: >> 0, 訂單正面顏色(五碼): >> SBT7W, 正面漆膜厚: >> 25, 正面漆塗漆型式幾塗幾烤: >> 2, 修邊碼: >> Y, 重量碼: >> AW, 鋼捲捲向: >> I, 鍍層碼: >> AZ50, | *:
PPGL | 2502EFE038/001 | 1. ASTM 鍍製方式為MIN 與"最終產品保證1/2 ASTM 厚度公差"不能共存 (OFP00216)-{.不符.} | 1. 製造標準為MS、ASTM或銷新加坡之訂單，若無技術指定優先用料，請優先使用國內料，勿使用ANFEN (OFP00406)-{.不符.} 2. ★提醒！MIN訂單先不要配安丰料★ (OFP00664)-{.不符.} | 1. ASTM 鍍製方式為MIN 與"最終產品保證1/2 ASTM 厚度公差"不能共存 (OFP00216)-{.不符.} 2. 鍍製方式為 MIN 或 TMI 時, 冷軋厚度公差 請改為 " 1/2 厚度公差" (OFP00265)-{.不符.} 3. 製造標準為MS、ASTM或銷新加坡之訂單，若無技術指定優先用料，請優先使用國內料，勿使用ANFEN (OFP00406)-{.不符.} 4. 【提醒】！本單為直立式包裝，嚴禁鍍鋅或烤漆後以STAGGER捲取 (OFP00451)-{.不符.} 5. ★提醒！MIN訂單先不要配安丰料★ (OFP00664)-{.不符.} 6. ※超耐候一系列用途要確認是否有英制公差需求，有英制公差需求時選配碼用ON027※ (OFP00680)-{.不符.} | 訂單:2502EFE038/001 CPL <生產備註> 事項如下 . 除HGI/ HGL 訂單邊緣不噴油. 其餘皆側緣噴油 (RMK00285) | 訂單:2502EFE038/001 CR1 無 <生產備註> 事項 | 訂單:2502EFE038/001 CR2 無 <生產備註> 事項 | 訂單:2502EFE038/001 CG1 <生產備註> 事項如下 . 【板形】 FLATNESS 板形≦12 I-UNIT（≦0.7％） (RMK-E_CHIN) . 鍍鋅表面不可有鋅痕、壓痕、凹陷、及刮傷 、應變痕等。 (RMK00054) . 鍍製方式 MIN 訂單. (RMK00073) . MIN訂單為平均厚度放行，實測厚度NG時，如單位長度符合範圍，請放行 (RMK00585) | 訂單:2502EFE038/001 CG2 <生產備註> 事項如下 . 【板形】 FLATNESS 板形≦12 I-UNIT（≦0.7％） (RMK-E_CHIN) . 鍍鋅表面不可有鋅痕、壓痕、凹陷、及刮傷 、應變痕等。 (RMK00054) . 鍍製方式 MIN 訂單. (RMK00073) . MIN訂單為平均厚度放行，實測厚度NG時，如單位長度符合範圍，請放行 (RMK00585) | 訂單:2502EFE038/001 CC1 <生產備註> 事項如下 . 【板形】 FLATNESS 板形≦12 I-UNIT（≦0.7％） (RMK-E_CHIN) . 正面面漆(20U)及正面總膜厚(25U)要求管制90%以上之膜厚,未達標準降級. (RMK00054) . 若背面面漆(20U)及背面總膜厚(25U)時要求管制90%以上之膜厚,未達標準降級 (RMK00054) . 面漆=18U(90%)~請購基準22U(110%),標準板總膜厚=5+20U(100%面漆). (RMK00054) . 30CM*全寬*留1塊給LAB及1塊給塗料商, (RMK00054) . 鍍製方式 MIN 訂單. (RMK00073) . 【捲取】注意！本單為直立式包裝。禁用STAGGER捲取送包裝！送RCL重處理例外。 (RMK00512) . MIN訂單為平均厚度放行，實測厚度NG時，如單位長度符合範圍，請放行 (RMK00585) | 訂單:2502EFE038/001 CC2 <生產備註> 事項如下 . 【板形】 FLATNESS 板形≦12 I-UNIT（≦0.7％） (RMK-E_CHIN) . 正面面漆(20U)及正面總膜厚(25U)要求管制90%以上之膜厚,未達標準降級. (RMK00054) . 若背面面漆(20U)及背面總膜厚(25U)時要求管制90%以上之膜厚,未達標準降級 (RMK00054) . 面漆=18U(90%)~請購基準22U(110%),標準板總膜厚=5+20U(100%面漆). (RMK00054) . 30CM*全寬*留1塊給LAB及1塊給塗料商, (RMK00054) . 鍍製方式 MIN 訂單. (RMK00073) . 【捲取】注意！本單為直立式包裝。禁用STAGGER捲取送包裝！送RCL重處理例外。 (RMK00512) . MIN訂單為平均厚度放行，實測厚度NG時，如單位長度符合範圍，請放行 (RMK00585) | 訂單:2502EFE038/001 RCL <生產備註> 事項如下 . 【捲取】注意！本單為直立式包裝。禁用STAGGER捲取送包裝！送RCL重處理例外。 (RMK00512) | 訂單:2502EFE038/001 CCPK 無 <生產備註> 事項 | 訂單:2502EFE038/001 CGQC <品檢備註> 事項如下 . 【板形】 FLATNESS 板形≦12 I-UNIT（≦0.7％） (RMK-E_CHIN) | 訂單:2502EFE038/001 CCQC <品檢備註> 事項如下 . 【板形】 FLATNESS 板形≦12 I-UNIT（≦0.7％） (RMK-E_CHIN) . 【捲取】注意！本單為直立式包裝。禁用STAGGER捲取送包裝！送RCL重處理例外。 (RMK00512) | 訂單:2502EFE038/001 TOL 無 <生產備註> 事項 | 【板形】 FLATNESS 板形≦12 I-UNIT（≦0.7％）^^/CG1/CG2/CC1/CC2/CGQC/CCQC/^^ <<.E_CHIN 2024/12/31 09:46.>> | 訂單 2502EFE038/001 修改記錄如下: 20241227 15:16:33 (23013) 退火碼: >> S1, 用途碼: >> COG007, 背面標示: >> C071, 訂單背面顏色(五碼): >> BW73Z, 背面漆膜厚: >> NOM, 背面漆塗漆型式幾塗幾烤: >> 2, 鉻酸鹽: >> Z, 訂單厚度: >> 0.015, 訂單重: >> 40, 重量容許率(下限): >> 10, 重量容許率(上限): >> 10, 訂單寬度: >> 35.8, 鍍製方式: >> MIN, 鋼捲內徑: >> 508, 鋼捲下限重: >> 2, 鋼捲上限重: >> 4.54, 壓花條件碼: >> -, 表面花紋: >> R, 綠色識別碼: >> -, 印刷輥號: >> -, 產品代碼: >> PPGL, 皮膜碼: >> -, 單位別: >> I, 油品種類: >> Z, 塗油量: >> Z, 包裝代碼: >> E0 , 保護膜碼: >> -, 客戶試片取樣型式: >> -, 調質碼: >> S, 套筒碼: >> P , 規格: >> A792SSGR33, 製造標準: >> ASTM, 表面處理劑種類: >> Z, 表面處理劑塗佈量: >> Z, 伸長率測試: >> N, 硬度測試碼: >> N, 抗拉強度測試: >> N, 降伏強度測試: >> N, 厚度變異: >> 0, 訂單正面顏色(五碼): >> SGT8P, 正面漆膜厚: >> 25, 正面漆塗漆型式幾塗幾烤: >> 2, 修邊碼: >> Y, 重量碼: >> AW, 鋼捲捲向: >> I, 鍍層碼: >> AZ50, | *:
PPGL | 2502EFE039/001 | 1. ASTM 鍍製方式為MIN 與"最終產品保證1/2 ASTM 厚度公差"不能共存 (OFP00216)-{.不符.} | 1. 製造標準為MS、ASTM或銷新加坡之訂單，若無技術指定優先用料，請優先使用國內料，勿使用ANFEN (OFP00406)-{.不符.} 2. ★提醒！MIN訂單先不要配安丰料★ (OFP00664)-{.不符.} | 1. ASTM 鍍製方式為MIN 與"最終產品保證1/2 ASTM 厚度公差"不能共存 (OFP00216)-{.不符.} 2. 鍍製方式為 MIN 或 TMI 時, 冷軋厚度公差 請改為 " 1/2 厚度公差" (OFP00265)-{.不符.} 3. 製造標準為MS、ASTM或銷新加坡之訂單，若無技術指定優先用料，請優先使用國內料，勿使用ANFEN (OFP00406)-{.不符.} 4. 【提醒】！本單為直立式包裝，嚴禁鍍鋅或烤漆後以STAGGER捲取 (OFP00451)-{.不符.} 5. ★提醒！MIN訂單先不要配安丰料★ (OFP00664)-{.不符.} 6. ※超耐候一系列用途要確認是否有英制公差需求，有英制公差需求時選配碼用ON027※ (OFP00680)-{.不符.} | 訂單:2502EFE039/001 CPL <生產備註> 事項如下 . 除HGI/ HGL 訂單邊緣不噴油. 其餘皆側緣噴油 (RMK00285) | 訂單:2502EFE039/001 CR1 無 <生產備註> 事項 | 訂單:2502EFE039/001 CR2 無 <生產備註> 事項 | 訂單:2502EFE039/001 CG1 <生產備註> 事項如下 . 【板形】 FLATNESS 板形≦12 I-UNIT（≦0.7％） (RMK-E_CHIN) . 鍍鋅表面不可有鋅痕、壓痕、凹陷、及刮傷 、應變痕等。 (RMK00054) . 鍍製方式 MIN 訂單. (RMK00073) . MIN訂單為平均厚度放行，實測厚度NG時，如單位長度符合範圍，請放行 (RMK00585) | 訂單:2502EFE039/001 CG2 <生產備註> 事項如下 . 【板形】 FLATNESS 板形≦12 I-UNIT（≦0.7％） (RMK-E_CHIN) . 鍍鋅表面不可有鋅痕、壓痕、凹陷、及刮傷 、應變痕等。 (RMK00054) . 鍍製方式 MIN 訂單. (RMK00073) . MIN訂單為平均厚度放行，實測厚度NG時，如單位長度符合範圍，請放行 (RMK00585) | 訂單:2502EFE039/001 CC1 <生產備註> 事項如下 . 【板形】 FLATNESS 板形≦12 I-UNIT（≦0.7％） (RMK-E_CHIN) . 正面面漆(20U)及正面總膜厚(25U)要求管制90%以上之膜厚,未達標準降級. (RMK00054) . 若背面面漆(20U)及背面總膜厚(25U)時要求管制90%以上之膜厚,未達標準降級 (RMK00054) . 面漆=18U(90%)~請購基準22U(110%),標準板總膜厚=5+20U(100%面漆). (RMK00054) . 30CM*全寬*留1塊給LAB及1塊給塗料商, (RMK00054) . 鍍製方式 MIN 訂單. (RMK00073) . 【捲取】注意！本單為直立式包裝。禁用STAGGER捲取送包裝！送RCL重處理例外。 (RMK00512) . MIN訂單為平均厚度放行，實測厚度NG時，如單位長度符合範圍，請放行 (RMK00585) | 訂單:2502EFE039/001 CC2 <生產備註> 事項如下 . 【板形】 FLATNESS 板形≦12 I-UNIT（≦0.7％） (RMK-E_CHIN) . 正面面漆(20U)及正面總膜厚(25U)要求管制90%以上之膜厚,未達標準降級. (RMK00054) . 若背面面漆(20U)及背面總膜厚(25U)時要求管制90%以上之膜厚,未達標準降級 (RMK00054) . 面漆=18U(90%)~請購基準22U(110%),標準板總膜厚=5+20U(100%面漆). (RMK00054) . 30CM*全寬*留1塊給LAB及1塊給塗料商, (RMK00054) . 鍍製方式 MIN 訂單. (RMK00073) . 【捲取】注意！本單為直立式包裝。禁用STAGGER捲取送包裝！送RCL重處理例外。 (RMK00512) . MIN訂單為平均厚度放行，實測厚度NG時，如單位長度符合範圍，請放行 (RMK00585) | 訂單:2502EFE039/001 RCL <生產備註> 事項如下 . 【捲取】注意！本單為直立式包裝。禁用STAGGER捲取送包裝！送RCL重處理例外。 (RMK00512) | 訂單:2502EFE039/001 CCPK 無 <生產備註> 事項 | 訂單:2502EFE039/001 CGQC <品檢備註> 事項如下 . 【板形】 FLATNESS 板形≦12 I-UNIT（≦0.7％） (RMK-E_CHIN) | 訂單:2502EFE039/001 CCQC <品檢備註> 事項如下 . 【板形】 FLATNESS 板形≦12 I-UNIT（≦0.7％） (RMK-E_CHIN) . 【捲取】注意！本單為直立式包裝。禁用STAGGER捲取送包裝！送RCL重處理例外。 (RMK00512) | 訂單:2502EFE039/001 TOL 無 <生產備註> 事項 | 【板形】 FLATNESS 板形≦12 I-UNIT（≦0.7％）^^/CG1/CG2/CC1/CC2/CGQC/CCQC/^^ <<.E_CHIN 2024/12/31 09:34.>> | 訂單 2502EFE039/001 修改記錄如下: 20241227 15:15:22 (23013) 退火碼: >> S1, 用途碼: >> COG003, 背面標示: >> C071, 訂單背面顏色(五碼): >> BW73Z, 背面漆膜厚: >> NOM, 背面漆塗漆型式幾塗幾烤: >> 2, 鉻酸鹽: >> Z, 訂單厚度: >> 0.015, 訂單重: >> 40, 重量容許率(下限): >> 10, 重量容許率(上限): >> 10, 訂單寬度: >> 35.8, 鍍製方式: >> MIN, 鋼捲內徑: >> 508, 鋼捲下限重: >> 2, 鋼捲上限重: >> 4.54, 壓花條件碼: >> -, 表面花紋: >> R, 綠色識別碼: >> -, 印刷輥號: >> -, 產品代碼: >> PPGL, 皮膜碼: >> -, 單位別: >> I, 油品種類: >> Z, 塗油量: >> Z, 包裝代碼: >> E0 , 保護膜碼: >> -, 客戶試片取樣型式: >> -, 調質碼: >> S, 套筒碼: >> P , 規格: >> A792SSGR33, 製造標準: >> ASTM, 表面處理劑種類: >> Z, 表面處理劑塗佈量: >> Z, 伸長率測試: >> N, 硬度測試碼: >> N, 抗拉強度測試: >> N, 降伏強度測試: >> N, 厚度變異: >> 0, 訂單正面顏色(五碼): >> SYG3W, 正面漆膜厚: >> 25, 正面漆塗漆型式幾塗幾烤: >> 2, 修邊碼: >> Y, 重量碼: >> AW, 鋼捲捲向: >> I, 鍍層碼: >> AZ50, | *:
PPGL | 2502EFE040/001 | 1. ASTM 鍍製方式為MIN 與"最終產品保證1/2 ASTM 厚度公差"不能共存 (OFP00216)-{.不符.} | 1. 製造標準為MS、ASTM或銷新加坡之訂單，若無技術指定優先用料，請優先使用國內料，勿使用ANFEN (OFP00406)-{.不符.} 2. ★提醒！MIN訂單先不要配安丰料★ (OFP00664)-{.不符.} | 1. ASTM 鍍製方式為MIN 與"最終產品保證1/2 ASTM 厚度公差"不能共存 (OFP00216)-{.不符.} 2. 鍍製方式為 MIN 或 TMI 時, 冷軋厚度公差 請改為 " 1/2 厚度公差" (OFP00265)-{.不符.} 3. 製造標準為MS、ASTM或銷新加坡之訂單，若無技術指定優先用料，請優先使用國內料，勿使用ANFEN (OFP00406)-{.不符.} 4. 【提醒】！本單為直立式包裝，嚴禁鍍鋅或烤漆後以STAGGER捲取 (OFP00451)-{.不符.} 5. ★提醒！MIN訂單先不要配安丰料★ (OFP00664)-{.不符.} | 訂單:2502EFE040/001 CPL <生產備註> 事項如下 . 除HGI/ HGL 訂單邊緣不噴油. 其餘皆側緣噴油 (RMK00285) | 訂單:2502EFE040/001 CR1 無 <生產備註> 事項 | 訂單:2502EFE040/001 CR2 無 <生產備註> 事項 | 訂單:2502EFE040/001 CG1 <生產備註> 事項如下 . 【板形】 FLATNESS 板形≦12 I-UNIT（≦0.7％） (RMK-E_CHIN) . 鍍製方式 MIN 訂單. (RMK00073) . MIN訂單為平均厚度放行，實測厚度NG時，如單位長度符合範圍，請放行 (RMK00585) | 訂單:2502EFE040/001 CG2 <生產備註> 事項如下 . 【板形】 FLATNESS 板形≦12 I-UNIT（≦0.7％） (RMK-E_CHIN) . 鍍製方式 MIN 訂單. (RMK00073) . MIN訂單為平均厚度放行，實測厚度NG時，如單位長度符合範圍，請放行 (RMK00585) | 訂單:2502EFE040/001 CC1 <生產備註> 事項如下 . 【板形】 FLATNESS 板形≦12 I-UNIT（≦0.7％） (RMK-E_CHIN) . 鍍製方式 MIN 訂單. (RMK00073) . 【捲取】注意！本單為直立式包裝。禁用STAGGER捲取送包裝！送RCL重處理例外。 (RMK00512) . MIN訂單為平均厚度放行，實測厚度NG時，如單位長度符合範圍，請放行 (RMK00585) | 訂單:2502EFE040/001 CC2 <生產備註> 事項如下 . 【板形】 FLATNESS 板形≦12 I-UNIT（≦0.7％） (RMK-E_CHIN) . 鍍製方式 MIN 訂單. (RMK00073) . 【捲取】注意！本單為直立式包裝。禁用STAGGER捲取送包裝！送RCL重處理例外。 (RMK00512) . MIN訂單為平均厚度放行，實測厚度NG時，如單位長度符合範圍，請放行 (RMK00585) | 訂單:2502EFE040/001 RCL <生產備註> 事項如下 . 【捲取】注意！本單為直立式包裝。禁用STAGGER捲取送包裝！送RCL重處理例外。 (RMK00512) | 訂單:2502EFE040/001 CCPK 無 <生產備註> 事項 | 訂單:2502EFE040/001 CGQC <品檢備註> 事項如下 . 【板形】 FLATNESS 板形≦12 I-UNIT（≦0.7％） (RMK-E_CHIN) | 訂單:2502EFE040/001 CCQC <品檢備註> 事項如下 . 【板形】 FLATNESS 板形≦12 I-UNIT（≦0.7％） (RMK-E_CHIN) . 【捲取】注意！本單為直立式包裝。禁用STAGGER捲取送包裝！送RCL重處理例外。 (RMK00512) | 訂單:2502EFE040/001 TOL 無 <生產備註> 事項 | 【板形】 FLATNESS 板形≦12 I-UNIT（≦0.7％）^^/CG1/CG2/CC1/CC2/CGQC/CCQC/^^ <<.E_CHIN 2024/12/31 09:34.>> | 訂單 2502EFE040/001 修改記錄如下: 20241227 15:15:07 (23013) 退火碼: >> S1, 用途碼: >> COA001, 背面標示: >> C071, 訂單背面顏色(五碼): >> BW73Z, 背面漆膜厚: >> NOM, 背面漆塗漆型式幾塗幾烤: >> 2, 鉻酸鹽: >> Z, 訂單厚度: >> 0.015, 訂單重: >> 40, 重量容許率(下限): >> 10, 重量容許率(上限): >> 10, 訂單寬度: >> 35.8, 鍍製方式: >> MIN, 鋼捲內徑: >> 508, 鋼捲下限重: >> 2, 鋼捲上限重: >> 4.54, 壓花條件碼: >> -, 表面花紋: >> R, 綠色識別碼: >> -, 印刷輥號: >> -, 產品代碼: >> PPGL, 皮膜碼: >> -, 單位別: >> I, 油品種類: >> Z, 塗油量: >> Z, 包裝代碼: >> E0 , 保護膜碼: >> -, 客戶試片取樣型式: >> -, 調質碼: >> S, 套筒碼: >> P , 規格: >> A792SSGR33, 製造標準: >> ASTM, 表面處理劑種類: >> Z, 表面處理劑塗佈量: >> Z, 伸長率測試: >> N, 硬度測試碼: >> N, 抗拉強度測試: >> N, 降伏強度測試: >> N, 厚度變異: >> 0, 訂單正面顏色(五碼): >> SR327, 正面漆膜厚: >> 25, 正面漆塗漆型式幾塗幾烤: >> 2, 修邊碼: >> Y, 重量碼: >> AW, 鋼捲捲向: >> I, 鍍層碼: >> AZ50, | *:
PPGL | 2502EFE047/001 |  | 1. 製造標準為MS、ASTM或銷新加坡之訂單，若無技術指定優先用料，請優先使用國內料，勿使用ANFEN (OFP00406)-{.不符.} | 1. 製造標準為MS、ASTM或銷新加坡之訂單，若無技術指定優先用料，請優先使用國內料，勿使用ANFEN (OFP00406)-{.不符.} 2. 此經銷商有簽訂1/2厚度公差保證(無厚度變異),請調整冷軋與鍍鋅厚度公差管制範圍. 保證 ASTM 厚度公差 (OFP00180)-{.不符.} | 訂單:2502EFE047/001 CPL <生產備註> 事項如下 . 本單為烤漆背面大於等於25μ塗裝，軋延後不允許毛邊，請CPL注意修邊狀況 (RMK00124) . 【邊緣品質】此為烤漆背面25μ訂單，請加強檢視鋼捲：邊緣殘剪、側緣鋅渣或毛邊，因為會導致烤漆背面漆轉印正面 (RMK00126) . 除HGI/ HGL 訂單邊緣不噴油. 其餘皆側緣噴油 (RMK00285) | 訂單:2502EFE047/001 CR1 <生產備註> 事項如下 . 【邊緣品質】此為烤漆背面25μ訂單，請加強檢視鋼捲：邊緣殘剪、側緣鋅渣或毛邊，因為會導致烤漆背面漆轉印正面 (RMK00126) . 此經銷商保證平均厚度在1/2厚度公差內，厚度量測NG時，如單位長度符合範圍，請放行 (RMK00402) | 訂單:2502EFE047/001 CR2 <生產備註> 事項如下 . 【邊緣品質】此為烤漆背面25μ訂單，請加強檢視鋼捲：邊緣殘剪、側緣鋅渣或毛邊，因為會導致烤漆背面漆轉印正面 (RMK00126) . 此經銷商保證平均厚度在1/2厚度公差內，厚度量測NG時，如單位長度符合範圍，請放行 (RMK00402) | 訂單:2502EFE047/001 CG1 <生產備註> 事項如下 . 【邊緣品質】此為烤漆背面25μ訂單，請加強檢視鋼捲：邊緣殘剪、側緣鋅渣或毛邊，因為會導致烤漆背面漆轉印正面 (RMK00126) . 本單於烤漆正背面都塗裝正面漆，因此鍍鋅請管制背面表面品質比照正面 (RMK00363) . 此經銷商保證平均厚度在1/2厚度公差內，厚度量測NG時，如單位長度符合範圍，請放行 (RMK00402) | 訂單:2502EFE047/001 CG2 <生產備註> 事項如下 . 【邊緣品質】此為烤漆背面25μ訂單，請加強檢視鋼捲：邊緣殘剪、側緣鋅渣或毛邊，因為會導致烤漆背面漆轉印正面 (RMK00126) . 本單於烤漆正背面都塗裝正面漆，因此鍍鋅請管制背面表面品質比照正面 (RMK00363) . 此經銷商保證平均厚度在1/2厚度公差內，厚度量測NG時，如單位長度符合範圍，請放行 (RMK00402) | 訂單:2502EFE047/001 CC1 <生產備註> 事項如下 . 【水痕】因YCP 近似深黑色水痕可能嚴重，因此指定CC1生產注意W/Q 使用純水與水量控制 (RMK-E_CHIN) . 請品檢務必遵守 30CM*全寬*留1塊給LAB及1塊給塗料商，若背面非"B"字頭則各留2片 (RMK00105) . 品檢人員於LAB試片上註記測試物性耐久及曝曬 (RMK00105) . 【邊緣品質】此為烤漆背面25μ訂單，請加強檢視鋼捲：邊緣殘剪、側緣鋅渣或毛邊，因為會導致烤漆背面漆轉印正面 (RMK00126) . 此經銷商保證平均厚度在1/2厚度公差內，厚度量測NG時，如單位長度符合範圍，請放行 (RMK00402) . 【水痕】因YCP 近似深黑色水痕可能嚴重，因此指定CC1生產注意W/Q 使用純水與水量控制 (RMK00596) | 訂單:2502EFE047/001 CC2 <生產備註> 事項如下 . 【水痕】因YCP 近似深黑色水痕可能嚴重，因此指定CC1生產注意W/Q 使用純水與水量控制 (RMK-E_CHIN) . 請品檢務必遵守 30CM*全寬*留1塊給LAB及1塊給塗料商，若背面非"B"字頭則各留2片 (RMK00105) . 品檢人員於LAB試片上註記測試物性耐久及曝曬 (RMK00105) . 【邊緣品質】此為烤漆背面25μ訂單，請加強檢視鋼捲：邊緣殘剪、側緣鋅渣或毛邊，因為會導致烤漆背面漆轉印正面 (RMK00126) . 此經銷商保證平均厚度在1/2厚度公差內，厚度量測NG時，如單位長度符合範圍，請放行 (RMK00402) . 【水痕】因YCP 近似深黑色水痕可能嚴重，因此指定CC1生產注意W/Q 使用純水與水量控制 (RMK00596) | 訂單:2502EFE047/001 RCL 無 <生產備註> 事項 | 訂單:2502EFE047/001 CCPK 無 <生產備註> 事項 | 訂單:2502EFE047/001 CGQC <品檢備註> 事項如下 . 【邊緣品質】此為烤漆背面25μ訂單，請加強檢視鋼捲：邊緣殘剪、側緣鋅渣或毛邊，因為會導致烤漆背面漆轉印正面 (RMK00126) . 本單於烤漆正背面都塗裝正面漆，因此鍍鋅請管制背面表面品質比照正面 (RMK00363) | 訂單:2502EFE047/001 CCQC <品檢備註> 事項如下 . 【水痕】因YCP 近似深黑色水痕可能嚴重，因此指定CC1生產注意W/Q 使用純水與水量控制 (RMK-E_CHIN) . 請品檢務必遵守 30CM*全寬*留1塊給LAB及1塊給塗料商，若背面非"B"字頭則各留2片 (RMK00105) . 【邊緣品質】此為烤漆背面25μ訂單，請加強檢視鋼捲：邊緣殘剪、側緣鋅渣或毛邊，因為會導致烤漆背面漆轉印正面 (RMK00126) | 訂單:2502EFE047/001 TOL 無 <生產備註> 事項 | 【水痕】因YCP 近似深黑色水痕可能嚴重，因此指定CC1生產注意W/Q 使用純水與水量控制^^/CC1/CC2/CCQC/^^ <<.E_CHIN 2025/01/14 09:48.>> | 訂單 2502EFE047/001 修改記錄如下: 20241224 09:59:49 (22021) 退火碼: >> S1, 用途碼: >> COG001, 背面標示: >> S000, 訂單背面顏色(五碼): >> 3B6AT, 背面漆膜厚: >> 25, 背面漆塗漆型式幾塗幾烤: >> 2, 鉻酸鹽: >> Z, 訂單厚度: >> 0.014, 訂單重: >> 40, 重量容許率(下限): >> 10, 重量容許率(上限): >> 10, 訂單寬度: >> 48, 鍍製方式: >> AC, 鋼捲內徑: >> 508, 鋼捲下限重: >> 2.27, 鋼捲上限重: >> 4.5, 壓花條件碼: >> -, 表面花紋: >> R, GL鋅花要求下限: >> -, GL鋅花要求上限: >> -, 綠色識別碼: >> -, 印刷輥號: >> -, 產品代碼: >> PPGL, 皮膜碼: >> -, 單位別: >> I, 油品種類: >> Z, 塗油量: >> Z, 包裝代碼: >> P7 , 保護膜碼: >> -, 客戶試片取樣型式: >> -, 調質碼: >> S, 套筒碼: >> N , 規格: >> A792CSB, 製造標準: >> ASTM, 表面處理劑種類: >> Z, 表面處理劑塗佈量: >> Z, 伸長率測試: >> N, 硬度測試碼: >> N, 抗拉強度測試: >> N, 降伏強度測試: >> N, 厚度變異: >> 0, 訂單正面顏色(五碼): >> 7Y96T, 正面漆膜厚: >> 25, 正面漆塗漆型式幾塗幾烤: >> 2, 修邊碼: >> Y, 重量碼: >> AW, 鋼捲捲向: >> O, 鍍層碼: >> AZ35, | F:保證1/2 ASTM 厚度公差
PPGL | 2502EFE047/002 |  | 1. 製造標準為MS、ASTM或銷新加坡之訂單，若無技術指定優先用料，請優先使用國內料，勿使用ANFEN (OFP00406)-{.不符.} | 1. 製造標準為MS、ASTM或銷新加坡之訂單，若無技術指定優先用料，請優先使用國內料，勿使用ANFEN (OFP00406)-{.不符.} 2. 此經銷商有簽訂1/2厚度公差保證(無厚度變異),請調整冷軋與鍍鋅厚度公差管制範圍. 保證 ASTM 厚度公差 (OFP00180)-{.不符.} | 訂單:2502EFE047/002 CPL <生產備註> 事項如下 . 本單為烤漆背面大於等於25μ塗裝，軋延後不允許毛邊，請CPL注意修邊狀況 (RMK00124) . 【邊緣品質】此為烤漆背面25μ訂單，請加強檢視鋼捲：邊緣殘剪、側緣鋅渣或毛邊，因為會導致烤漆背面漆轉印正面 (RMK00126) . 除HGI/ HGL 訂單邊緣不噴油. 其餘皆側緣噴油 (RMK00285) | 訂單:2502EFE047/002 CR1 <生產備註> 事項如下 . 【邊緣品質】此為烤漆背面25μ訂單，請加強檢視鋼捲：邊緣殘剪、側緣鋅渣或毛邊，因為會導致烤漆背面漆轉印正面 (RMK00126) . 此經銷商保證平均厚度在1/2厚度公差內，厚度量測NG時，如單位長度符合範圍，請放行 (RMK00402) | 訂單:2502EFE047/002 CR2 <生產備註> 事項如下 . 【邊緣品質】此為烤漆背面25μ訂單，請加強檢視鋼捲：邊緣殘剪、側緣鋅渣或毛邊，因為會導致烤漆背面漆轉印正面 (RMK00126) . 此經銷商保證平均厚度在1/2厚度公差內，厚度量測NG時，如單位長度符合範圍，請放行 (RMK00402) | 訂單:2502EFE047/002 CG1 <生產備註> 事項如下 . 【邊緣品質】此為烤漆背面25μ訂單，請加強檢視鋼捲：邊緣殘剪、側緣鋅渣或毛邊，因為會導致烤漆背面漆轉印正面 (RMK00126) . 本單於烤漆正背面都塗裝正面漆，因此鍍鋅請管制背面表面品質比照正面 (RMK00363) . 此經銷商保證平均厚度在1/2厚度公差內，厚度量測NG時，如單位長度符合範圍，請放行 (RMK00402) | 訂單:2502EFE047/002 CG2 <生產備註> 事項如下 . 【邊緣品質】此為烤漆背面25μ訂單，請加強檢視鋼捲：邊緣殘剪、側緣鋅渣或毛邊，因為會導致烤漆背面漆轉印正面 (RMK00126) . 本單於烤漆正背面都塗裝正面漆，因此鍍鋅請管制背面表面品質比照正面 (RMK00363) . 此經銷商保證平均厚度在1/2厚度公差內，厚度量測NG時，如單位長度符合範圍，請放行 (RMK00402) | 訂單:2502EFE047/002 CC1 <生產備註> 事項如下 . 請品檢務必遵守 30CM*全寬*留1塊給LAB及1塊給塗料商，若背面非"B"字頭則各留2片 (RMK00105) . 品檢人員於LAB試片上註記測試物性耐久及曝曬 (RMK00105) . 【邊緣品質】此為烤漆背面25μ訂單，請加強檢視鋼捲：邊緣殘剪、側緣鋅渣或毛邊，因為會導致烤漆背面漆轉印正面 (RMK00126) . 此經銷商保證平均厚度在1/2厚度公差內，厚度量測NG時，如單位長度符合範圍，請放行 (RMK00402) | 訂單:2502EFE047/002 CC2 <生產備註> 事項如下 . 請品檢務必遵守 30CM*全寬*留1塊給LAB及1塊給塗料商，若背面非"B"字頭則各留2片 (RMK00105) . 品檢人員於LAB試片上註記測試物性耐久及曝曬 (RMK00105) . 【邊緣品質】此為烤漆背面25μ訂單，請加強檢視鋼捲：邊緣殘剪、側緣鋅渣或毛邊，因為會導致烤漆背面漆轉印正面 (RMK00126) . 此經銷商保證平均厚度在1/2厚度公差內，厚度量測NG時，如單位長度符合範圍，請放行 (RMK00402) | 訂單:2502EFE047/002 RCL 無 <生產備註> 事項 | 訂單:2502EFE047/002 CCPK 無 <生產備註> 事項 | 訂單:2502EFE047/002 CGQC <品檢備註> 事項如下 . 【邊緣品質】此為烤漆背面25μ訂單，請加強檢視鋼捲：邊緣殘剪、側緣鋅渣或毛邊，因為會導致烤漆背面漆轉印正面 (RMK00126) . 本單於烤漆正背面都塗裝正面漆，因此鍍鋅請管制背面表面品質比照正面 (RMK00363) | 訂單:2502EFE047/002 CCQC <品檢備註> 事項如下 . 請品檢務必遵守 30CM*全寬*留1塊給LAB及1塊給塗料商，若背面非"B"字頭則各留2片 (RMK00105) . 【邊緣品質】此為烤漆背面25μ訂單，請加強檢視鋼捲：邊緣殘剪、側緣鋅渣或毛邊，因為會導致烤漆背面漆轉印正面 (RMK00126) | 訂單:2502EFE047/002 TOL 無 <生產備註> 事項 |  | 訂單 2502EFE047/002 修改記錄如下: 20241224 09:59:33 (22021) 退火碼: >> S1, 用途碼: >> COG001, 背面標示: >> S000, 訂單背面顏色(五碼): >> 6W51T, 背面漆膜厚: >> 25, 背面漆塗漆型式幾塗幾烤: >> 2, 鉻酸鹽: >> Z, 訂單厚度: >> 0.014, 訂單重: >> 40, 重量容許率(下限): >> 10, 重量容許率(上限): >> 10, 訂單寬度: >> 48, 鍍製方式: >> AC, 鋼捲內徑: >> 508, 鋼捲下限重: >> 2.27, 鋼捲上限重: >> 4.5, 壓花條件碼: >> -, 表面花紋: >> R, GL鋅花要求下限: >> -, GL鋅花要求上限: >> -, 綠色識別碼: >> -, 印刷輥號: >> -, 產品代碼: >> PPGL, 皮膜碼: >> -, 單位別: >> I, 油品種類: >> Z, 塗油量: >> Z, 包裝代碼: >> P7 , 保護膜碼: >> -, 客戶試片取樣型式: >> -, 調質碼: >> S, 套筒碼: >> N , 規格: >> A792CSB, 製造標準: >> ASTM, 表面處理劑種類: >> Z, 表面處理劑塗佈量: >> Z, 伸長率測試: >> N, 硬度測試碼: >> N, 抗拉強度測試: >> N, 降伏強度測試: >> N, 厚度變異: >> 0, 訂單正面顏色(五碼): >> 3B7AT, 正面漆膜厚: >> 25, 正面漆塗漆型式幾塗幾烤: >> 2, 修邊碼: >> Y, 重量碼: >> AW, 鋼捲捲向: >> O, 鍍層碼: >> AZ35, | F:保證1/2 ASTM 厚度公差
PPGL | 2502EFE048/001 |  | 1. 製造標準為MS、ASTM或銷新加坡之訂單，若無技術指定優先用料，請優先使用國內料，勿使用ANFEN (OFP00406)-{.不符.} | 1. 製造標準為MS、ASTM或銷新加坡之訂單，若無技術指定優先用料，請優先使用國內料，勿使用ANFEN (OFP00406)-{.不符.} 2. 此經銷商有簽訂1/2厚度公差保證(無厚度變異),請調整冷軋與鍍鋅厚度公差管制範圍. 保證 ASTM 厚度公差 (OFP00180)-{.不符.} | 訂單:2502EFE048/001 CPL <生產備註> 事項如下 . 除HGI/ HGL 訂單邊緣不噴油. 其餘皆側緣噴油 (RMK00285) | 訂單:2502EFE048/001 CR1 <生產備註> 事項如下 . 此經銷商保證平均厚度在1/2厚度公差內，厚度量測NG時，如單位長度符合範圍，請放行 (RMK00402) | 訂單:2502EFE048/001 CR2 <生產備註> 事項如下 . 此經銷商保證平均厚度在1/2厚度公差內，厚度量測NG時，如單位長度符合範圍，請放行 (RMK00402) | 訂單:2502EFE048/001 CG1 <生產備註> 事項如下 . 此經銷商保證平均厚度在1/2厚度公差內，厚度量測NG時，如單位長度符合範圍，請放行 (RMK00402) | 訂單:2502EFE048/001 CG2 <生產備註> 事項如下 . 此經銷商保證平均厚度在1/2厚度公差內，厚度量測NG時，如單位長度符合範圍，請放行 (RMK00402) | 訂單:2502EFE048/001 CC1 <生產備註> 事項如下 . 請品檢務必遵守 30CM*全寬*留1塊給LAB及1塊給塗料商，若背面非"B"字頭則各留2片 (RMK00105) . 品檢人員於LAB試片上註記測試物性耐久及曝曬 (RMK00105) . 此經銷商保證平均厚度在1/2厚度公差內，厚度量測NG時，如單位長度符合範圍，請放行 (RMK00402) | 訂單:2502EFE048/001 CC2 <生產備註> 事項如下 . 請品檢務必遵守 30CM*全寬*留1塊給LAB及1塊給塗料商，若背面非"B"字頭則各留2片 (RMK00105) . 品檢人員於LAB試片上註記測試物性耐久及曝曬 (RMK00105) . 此經銷商保證平均厚度在1/2厚度公差內，厚度量測NG時，如單位長度符合範圍，請放行 (RMK00402) | 訂單:2502EFE048/001 RCL 無 <生產備註> 事項 | 訂單:2502EFE048/001 CCPK 無 <生產備註> 事項 | 訂單:2502EFE048/001 CGQC 無 <品檢備註> 事項 | 訂單:2502EFE048/001 CCQC <品檢備註> 事項如下 . 請品檢務必遵守 30CM*全寬*留1塊給LAB及1塊給塗料商，若背面非"B"字頭則各留2片 (RMK00105) | 訂單:2502EFE048/001 TOL 無 <生產備註> 事項 |  | 訂單 2502EFE048/001 修改記錄如下: 20241224 10:06:16 (22021) 退火碼: >> S1, 用途碼: >> COG001, 背面標示: >> S000, 訂單背面顏色(五碼): >> BY33Y, 背面漆膜厚: >> 12.5, 背面漆塗漆型式幾塗幾烤: >> 2, 鉻酸鹽: >> Z, 訂單厚度: >> 0.02, 訂單重: >> 30, 重量容許率(下限): >> 10, 重量容許率(上限): >> 10, 訂單寬度: >> 48, 鍍製方式: >> AC, 鋼捲內徑: >> 508, 鋼捲下限重: >> 2.27, 鋼捲上限重: >> 4.5, 壓花條件碼: >> -, 表面花紋: >> R, GL鋅花要求下限: >> -, GL鋅花要求上限: >> -, 綠色識別碼: >> -, 印刷輥號: >> -, 產品代碼: >> PPGL, 皮膜碼: >> -, 單位別: >> I, 油品種類: >> Z, 塗油量: >> Z, 包裝代碼: >> P7 , 保護膜碼: >> -, 客戶試片取樣型式: >> -, 調質碼: >> S, 套筒碼: >> N , 規格: >> A792CSB, 製造標準: >> ASTM, 表面處理劑種類: >> Z, 表面處理劑塗佈量: >> Z, 伸長率測試: >> N, 硬度測試碼: >> N, 抗拉強度測試: >> N, 降伏強度測試: >> N, 厚度變異: >> 0, 訂單正面顏色(五碼): >> SB81Y, 正面漆膜厚: >> 25, 正面漆塗漆型式幾塗幾烤: >> 2, 修邊碼: >> Y, 重量碼: >> AW, 鋼捲捲向: >> O, 鍍層碼: >> AZ50, | F:保證1/2 ASTM 厚度公差 | [訂單訊息通知] 2025/01/13 2:37:16 PM 訂單訊息通知 (吳東澤 >> 通知 >> Nicole Lin, Winnie Chang, Emily Hong, Edwy Chin, Sherry Shan, YuLung Kung, Y.L. Liu, Julian Liu, Sony Su, YunTung Li) 訂單訊息 : 此張訂單投料投兩顆
PPGL | 2502EFE048/002 |  | 1. 製造標準為MS、ASTM或銷新加坡之訂單，若無技術指定優先用料，請優先使用國內料，勿使用ANFEN (OFP00406)-{.不符.} | 1. 製造標準為MS、ASTM或銷新加坡之訂單，若無技術指定優先用料，請優先使用國內料，勿使用ANFEN (OFP00406)-{.不符.} 2. 此經銷商有簽訂1/2厚度公差保證(無厚度變異),請調整冷軋與鍍鋅厚度公差管制範圍. 保證 ASTM 厚度公差 (OFP00180)-{.不符.} | 訂單:2502EFE048/002 CPL <生產備註> 事項如下 . 除HGI/ HGL 訂單邊緣不噴油. 其餘皆側緣噴油 (RMK00285) | 訂單:2502EFE048/002 CR1 <生產備註> 事項如下 . 此經銷商保證平均厚度在1/2厚度公差內，厚度量測NG時，如單位長度符合範圍，請放行 (RMK00402) | 訂單:2502EFE048/002 CR2 <生產備註> 事項如下 . 此經銷商保證平均厚度在1/2厚度公差內，厚度量測NG時，如單位長度符合範圍，請放行 (RMK00402) | 訂單:2502EFE048/002 CG1 <生產備註> 事項如下 . 此經銷商保證平均厚度在1/2厚度公差內，厚度量測NG時，如單位長度符合範圍，請放行 (RMK00402) | 訂單:2502EFE048/002 CG2 <生產備註> 事項如下 . 此經銷商保證平均厚度在1/2厚度公差內，厚度量測NG時，如單位長度符合範圍，請放行 (RMK00402) | 訂單:2502EFE048/002 CC1 <生產備註> 事項如下 . 請品檢務必遵守 30CM*全寬*留1塊給LAB及1塊給塗料商，若背面非"B"字頭則各留2片 (RMK00105) . 品檢人員於LAB試片上註記測試物性耐久及曝曬 (RMK00105) . 此經銷商保證平均厚度在1/2厚度公差內，厚度量測NG時，如單位長度符合範圍，請放行 (RMK00402) | 訂單:2502EFE048/002 CC2 <生產備註> 事項如下 . 請品檢務必遵守 30CM*全寬*留1塊給LAB及1塊給塗料商，若背面非"B"字頭則各留2片 (RMK00105) . 品檢人員於LAB試片上註記測試物性耐久及曝曬 (RMK00105) . 此經銷商保證平均厚度在1/2厚度公差內，厚度量測NG時，如單位長度符合範圍，請放行 (RMK00402) | 訂單:2502EFE048/002 RCL 無 <生產備註> 事項 | 訂單:2502EFE048/002 CCPK 無 <生產備註> 事項 | 訂單:2502EFE048/002 CGQC 無 <品檢備註> 事項 | 訂單:2502EFE048/002 CCQC <品檢備註> 事項如下 . 請品檢務必遵守 30CM*全寬*留1塊給LAB及1塊給塗料商，若背面非"B"字頭則各留2片 (RMK00105) | 訂單:2502EFE048/002 TOL 無 <生產備註> 事項 |  | 訂單 2502EFE048/002 修改記錄如下: 20241224 10:06:28 (22021) 退火碼: >> S1, 用途碼: >> COG001, 背面標示: >> S000, 訂單背面顏色(五碼): >> BY33Y, 背面漆膜厚: >> 12.5, 背面漆塗漆型式幾塗幾烤: >> 2, 鉻酸鹽: >> Z, 訂單厚度: >> 0.02, 訂單重: >> 30, 重量容許率(下限): >> 10, 重量容許率(上限): >> 10, 訂單寬度: >> 48, 鍍製方式: >> AC, 鋼捲內徑: >> 508, 鋼捲下限重: >> 2.27, 鋼捲上限重: >> 4.5, 壓花條件碼: >> -, 表面花紋: >> R, GL鋅花要求下限: >> -, GL鋅花要求上限: >> -, 綠色識別碼: >> -, 印刷輥號: >> -, 產品代碼: >> PPGL, 皮膜碼: >> -, 單位別: >> I, 油品種類: >> Z, 塗油量: >> Z, 包裝代碼: >> P7 , 保護膜碼: >> -, 客戶試片取樣型式: >> -, 調質碼: >> S, 套筒碼: >> N , 規格: >> A792CSB, 製造標準: >> ASTM, 表面處理劑種類: >> Z, 表面處理劑塗佈量: >> Z, 伸長率測試: >> N, 硬度測試碼: >> N, 抗拉強度測試: >> N, 降伏強度測試: >> N, 厚度變異: >> 0, 訂單正面顏色(五碼): >> SB51X, 正面漆膜厚: >> 25, 正面漆塗漆型式幾塗幾烤: >> 2, 修邊碼: >> Y, 重量碼: >> AW, 鋼捲捲向: >> O, 鍍層碼: >> AZ50, | F:保證1/2 ASTM 厚度公差 | [訂單訊息通知] 2025/01/13 2:37:18 PM 訂單訊息通知 (吳東澤 >> 通知 >> Nicole Lin, Winnie Chang, Emily Hong, Edwy Chin, Sherry Shan, YuLung Kung, Y.L. Liu, Julian Liu, Sony Su, YunTung Li) 訂單訊息 : 此張訂單投料投兩顆
PPGL | 2502EFE050/001 | 1. MS訂單請確認是否要秀雙面鍍層量 (OFP00268)-{.不符.} 2. 提醒！MS 對 BASE METAL THICKNESS 與搭配的鍍層量有用途限制。參閱 MS TABLE C.1. (OFP00517)-{.不符.} 3. ★★MS 訂單需確認認證範圍+實際光澤範圍與審單系統一樣否★★ (OFP00614)-{.不符.} | 1. 製造標準為MS、ASTM或銷新加坡之訂單，若無技術指定優先用料，請優先使用國內料，勿使用ANFEN (OFP00406)-{.不符.} | 1. 訂單若有厚度變異，冷軋厚度公差比照烤漆計算公式 , 但最小為 1/2 公差做設定 (OFP00254)-{.不符.} 2. MS訂單請確認是否要秀雙面鍍層量 (OFP00268)-{.不符.} 3. "偏薄要求訂單" 鍍後厚度減 鍍後厚度下限需大於 0.02 MM,以免發生厚度不足狀況 (OFP00369)-{.不符.} 4. 製造標準為MS、ASTM或銷新加坡之訂單，若無技術指定優先用料，請優先使用國內料，勿使用ANFEN (OFP00406)-{.不符.} 5. 提醒！MS 對 BASE METAL THICKNESS 與搭配的鍍層量有用途限制。參閱 MS TABLE C.1. (OFP00517)-{.不符.} 6. ★★MS 訂單需確認認證範圍+實際光澤範圍與審單系統一樣否★★ (OFP00614)-{.不符.} 7. 用途別對應選配碼不符 (用途碼:COA041, 選配碼:- 不符)(OFP00030)-{.不符.} | 訂單:2502EFE050/001 CPL <生產備註> 事項如下 . 除HGI/ HGL 訂單邊緣不噴油. 其餘皆側緣噴油 (RMK00285) | 訂單:2502EFE050/001 CR1 無 <生產備註> 事項 | 訂單:2502EFE050/001 CR2 無 <生產備註> 事項 | 訂單:2502EFE050/001 CG1 無 <生產備註> 事項 | 訂單:2502EFE050/001 CG2 無 <生產備註> 事項 | 訂單:2502EFE050/001 CC1 <生產備註> 事項如下 . 【色差】色差管制值≦1.5，不管制批差異 (RMK-YL_KUNG) . 【MS 規範訂單】請以MS規範測試方式作檢驗 (RMK-YL_KUNG) . 1.因COA041 戶外冷凍庫板尚未列入放行標準。請烤漆及品檢遵循以下作為放行依據 (RMK00380) . 1.1.平坦度及鋼板外觀品質管制請參照CIA007-室內隔間之標準。 (RMK00380) . 1.2.物性請比照TDCC公告CCL放行標準即可 (RMK00380) . 1.3.色差沒特別規定的話請管制1.0以內 (RMK00380) . 【抽氣量】白色系在CC1生產時,FINISH抽氣量請設定250,如生產中發生色差b值異常升高,請股長再加大抽氣量因應 (RMK00560) | 訂單:2502EFE050/001 CC2 <生產備註> 事項如下 . 【色差】色差管制值≦1.5，不管制批差異 (RMK-YL_KUNG) . 【MS 規範訂單】請以MS規範測試方式作檢驗 (RMK-YL_KUNG) . 1.因COA041 戶外冷凍庫板尚未列入放行標準。請烤漆及品檢遵循以下作為放行依據 (RMK00380) . 1.1.平坦度及鋼板外觀品質管制請參照CIA007-室內隔間之標準。 (RMK00380) . 1.2.物性請比照TDCC公告CCL放行標準即可 (RMK00380) . 1.3.色差沒特別規定的話請管制1.0以內 (RMK00380) . 【抽氣量】白色系在CC1生產時,FINISH抽氣量請設定250,如生產中發生色差b值異常升高,請股長再加大抽氣量因應 (RMK00560) | 訂單:2502EFE050/001 RCL 無 <生產備註> 事項 | 訂單:2502EFE050/001 CCPK 無 <生產備註> 事項 | 訂單:2502EFE050/001 CGQC 無 <品檢備註> 事項 | 訂單:2502EFE050/001 CCQC <品檢備註> 事項如下 . 【色差】色差管制值≦1.5，不管制批差異 (RMK-YL_KUNG) . 【MS 規範訂單】請以MS規範測試方式作檢驗 (RMK-YL_KUNG) . 1.因COA041 戶外冷凍庫板尚未列入放行標準。請烤漆及品檢遵循以下作為放行依據 (RMK00380) . 1.1.平坦度及鋼板外觀品質管制請參照CIA007-室內隔間之標準。 (RMK00380) . 1.2.物性請比照TDCC公告CCL放行標準即可 (RMK00380) . 1.3.色差沒特別規定的話請管制1.0以內 (RMK00380) | 訂單:2502EFE050/001 TOL 無 <生產備註> 事項 | 【MS 規範訂單】請以MS規範測試方式作檢驗^^/CC1/CC2/CCQC/ <<.YL_KUNG 2024/12/30 16:14.>> 【色差】色差管制值≦1.5，不管制批差異^^/CC1/CC2/CCQC/ <<.YL_KUNG 2024/12/30 16:15.>> | 訂單 2502EFE050/001 修改記錄如下: 20241224 09:14:50 (22021) 退火碼: >> S1, 用途碼: >> COA041, 背面標示: >> S000, 訂單背面顏色(五碼): >> BW736, 背面漆膜厚: >> NOM, 背面漆塗漆型式幾塗幾烤: >> 1, 鉻酸鹽: >> Z, 訂單厚度: >> 0.51, 訂單重: >> 60, 重量容許率(下限): >> 10, 重量容許率(上限): >> 10, 訂單寬度: >> 1219, 鍍製方式: >> AC, 鋼捲內徑: >> 508, 鋼捲下限重: >> 2, 鋼捲上限重: >> 4, 壓花條件碼: >> -, 表面花紋: >> R, GL鋅花要求下限: >> -, GL鋅花要求上限: >> -, 綠色識別碼: >> -, 印刷輥號: >> -, 產品代碼: >> PPGL, 皮膜碼: >> -, 單位別: >> M, 油品種類: >> Z, 塗油量: >> Z, 包裝代碼: >> P7 , 保護膜碼: >> -, 客戶試片取樣型式: >> -, 調質碼: >> S, 套筒碼: >> P , 規格: >> G01, 製造標準: >> MS, 表面處理劑種類: >> Z, 表面處理劑塗佈量: >> Z, 伸長率測試: >> Y, 硬度測試碼: >> Y, 抗拉強度測試: >> Y, 降伏強度測試: >> Y, 厚度變異: >> -3.3, 訂單正面顏色(五碼): >> 7W338, 正面漆膜厚: >> 18, 正面漆塗漆型式幾塗幾烤: >> 2, 修邊碼: >> Y, 重量碼: >> AW, 鋼捲捲向: >> O, 鍍層碼: >> AZ100, | H:厚度偏薄
PPGL | 2502EFE057/001 | 1. ASTM 鍍製方式為MIN 與"最終產品保證1/2 ASTM 厚度公差"不能共存 (OFP00216)-{.不符.} 2. 單捲限重檢核 (原料重:16.5~21.5, 分切困難:18.16~19.16, 單捲限重:3.62~4.54)(OFP00031)-{.不符.} | 1. 製造標準為MS、ASTM或銷新加坡之訂單，若無技術指定優先用料，請優先使用國內料，勿使用ANFEN (OFP00406)-{.不符.} 2. ★提醒！MIN訂單先不要配安丰料★ (OFP00664)-{.不符.} | 1. ASTM 鍍製方式為MIN 與"最終產品保證1/2 ASTM 厚度公差"不能共存 (OFP00216)-{.不符.} 2. 鍍製方式為 MIN 或 TMI 時, 冷軋厚度公差 請改為 " 1/2 厚度公差" (OFP00265)-{.不符.} 3. 製造標準為MS、ASTM或銷新加坡之訂單，若無技術指定優先用料，請優先使用國內料，勿使用ANFEN (OFP00406)-{.不符.} 4. 【提醒】！本單為直立式包裝，嚴禁鍍鋅或烤漆後以STAGGER捲取 (OFP00451)-{.不符.} 5. ★提醒！MIN訂單先不要配安丰料★ (OFP00664)-{.不符.} | 訂單:2502EFE057/001 CPL <生產備註> 事項如下 . 除HGI/ HGL 訂單邊緣不噴油. 其餘皆側緣噴油 (RMK00285) . 【美加訂單生產注意事項-CPL】1.客戶美加地區訂單實施修邊刀最大使用顆數上限(20顆) (RMK00717) . 【美加訂單生產注意事項-CPL】2.排程備註:注意修邊品質與毛邊 (RMK00717) . 【美加訂單生產注意事項-CPL】3.去毛邊輥的管制：兩側壓力均設定1.0 kg/cm2 (RMK00717) | 訂單:2502EFE057/001 CR1 <生產備註> 事項如下 . 【美加訂單生產注意事項-CR】1.兩側各加開一個spot cooling增加冷卻效果。 (RMK00717) . 【美加訂單生產注意事項-CR】2.發生毛邊時，請降速生產減輕毛邊程度，暫留討論後再處置。 (RMK00717) | 訂單:2502EFE057/001 CR2 <生產備註> 事項如下 . 【美加訂單生產注意事項-CR】1.兩側各加開一個spot cooling增加冷卻效果。 (RMK00717) . 【美加訂單生產注意事項-CR】2.發生毛邊時，請降速生產減輕毛邊程度，暫留討論後再處置。 (RMK00717) | 訂單:2502EFE057/001 CG1 <生產備註> 事項如下 . 鍍製方式 MIN 訂單. (RMK00073) . MIN訂單為平均厚度放行，實測厚度NG時，如單位長度符合範圍，請放行 (RMK00585) . 【美加訂單生產注意事項-CG1】副操確認完回控制室後，於生產排程鋼號旁簽名紀錄，以利後續追查(該排程生產完，排程單將保留)。 (RMK00717) . 【美加訂單生產注意事項-CG1】中央段副操每顆銲道出Pot時觀察銲道同時，確認Beaver Tail與鋼板接觸之Guide Roll羊毛氈狀況，並適時添加潤滑油(避免乾掉)。 (RMK00717) | 訂單:2502EFE057/001 CG2 <生產備註> 事項如下 . 鍍製方式 MIN 訂單. (RMK00073) . MIN訂單為平均厚度放行，實測厚度NG時，如單位長度符合範圍，請放行 (RMK00585) . 【美加訂單生產注意事項-CG2】1.使用SUB-NOZZLE (RMK00717) | 訂單:2502EFE057/001 CC1 <生產備註> 事項如下 . 【分切】經確認 HR 16.5～21.5 T，分切 4.54～3.62 T OK沒問題，若有特殊狀況請回饋 東澤 (RMK-E_CHIN) . 鍍製方式 MIN 訂單. (RMK00073) . 請品檢務必遵守 30CM*全寬*留1塊給LAB及1塊給塗料商，若背面非"B"字頭則各留2片 (RMK00105) . 品檢人員於LAB試片上註記測試物性耐久及曝曬 (RMK00105) . 【捲取】注意！本單為直立式包裝。禁用STAGGER捲取送包裝！送RCL重處理例外。 (RMK00512) . 【抽氣量】白色系在CC1生產時,FINISH抽氣量請設定250,如生產中發生色差b值異常升高,請股長再加大抽氣量因應 (RMK00560) . MIN訂單為平均厚度放行，實測厚度NG時，如單位長度符合範圍，請放行 (RMK00585) . 【美加訂單生產注意事項-CCP】1.請烤漆入口依照正背面漆鋼捲投向規定進行鋼捲投入。 (RMK00717) . 【美加訂單生產注意事項-CCP】2.烤漆入口依照鋼捲投向規定進行鋼捲投入。(CR1/CG1 CR2/CG2-->正向入料。CR1/CG2 CR2/CG1-->反向入料) (RMK00717) . 【美加訂單生產注意事項-CCP】3.此訂單背面漆一律採Nature塗裝，塗裝黏度設定40秒以上 (RMK00717) | 訂單:2502EFE057/001 CC2 <生產備註> 事項如下 . 【分切】經確認 HR 16.5～21.5 T，分切 4.54～3.62 T OK沒問題，若有特殊狀況請回饋 東澤 (RMK-E_CHIN) . 鍍製方式 MIN 訂單. (RMK00073) . 請品檢務必遵守 30CM*全寬*留1塊給LAB及1塊給塗料商，若背面非"B"字頭則各留2片 (RMK00105) . 品檢人員於LAB試片上註記測試物性耐久及曝曬 (RMK00105) . 【捲取】注意！本單為直立式包裝。禁用STAGGER捲取送包裝！送RCL重處理例外。 (RMK00512) . 【抽氣量】白色系在CC1生產時,FINISH抽氣量請設定250,如生產中發生色差b值異常升高,請股長再加大抽氣量因應 (RMK00560) . MIN訂單為平均厚度放行，實測厚度NG時，如單位長度符合範圍，請放行 (RMK00585) . 【美加訂單生產注意事項-CCP】1.請烤漆入口依照正背面漆鋼捲投向規定進行鋼捲投入。 (RMK00717) . 【美加訂單生產注意事項-CCP】2.烤漆入口依照鋼捲投向規定進行鋼捲投入。(CR1/CG1 CR2/CG2-->正向入料。CR1/CG2 CR2/CG1-->反向入料) (RMK00717) . 【美加訂單生產注意事項-CCP】3.此訂單背面漆一律採Nature塗裝，塗裝黏度設定40秒以上 (RMK00717) | 訂單:2502EFE057/001 RCL <生產備註> 事項如下 . 【捲取】注意！本單為直立式包裝。禁用STAGGER捲取送包裝！送RCL重處理例外。 (RMK00512) | 訂單:2502EFE057/001 CCPK 無 <生產備註> 事項 | 訂單:2502EFE057/001 CGQC 無 <品檢備註> 事項 | 訂單:2502EFE057/001 CCQC <品檢備註> 事項如下 . 【分切】經確認 HR 16.5～21.5 T，分切 4.54～3.62 T OK沒問題，若有特殊狀況請回饋 東澤 (RMK-E_CHIN) . 請品檢務必遵守 30CM*全寬*留1塊給LAB及1塊給塗料商，若背面非"B"字頭則各留2片 (RMK00105) . 【捲取】注意！本單為直立式包裝。禁用STAGGER捲取送包裝！送RCL重處理例外。 (RMK00512) | 訂單:2502EFE057/001 TOL 無 <生產備註> 事項 | 【分切】經確認 HR 16.5～21.5 T，分切 4.54～3.62 T OK沒問題，若有特殊狀況請回饋 東澤^^/CC1/CC2/CCQC/^^ <<.E_CHIN 2025/04/29 09:15.>> | 訂單 2502EFE057/001 修改記錄如下: 20250425 09:04:03 (25008) 退火碼: >> H2, 用途碼: >> COG001, 背面標示: >> S000, 訂單背面顏色(五碼): >> BW4CY, 背面漆膜厚: >> 12.5, 背面漆塗漆型式幾塗幾烤: >> 2, 鉻酸鹽: >> Z, 訂單厚度: >> 0.0142, 訂單重: >> 60, 重量容許率(下限): >> 10, 重量容許率(上限): >> 10, 訂單寬度: >> 40.875, 鍍製方式: >> MIN, 鋼捲內徑: >> 508, 鋼捲下限重: >> 3.62, 鋼捲上限重: >> 4.54, 壓花條件碼: >> -, 表面花紋: >> R, 綠色識別碼: >> -, 印刷輥號: >> -, 產品代碼: >> PPGL, 皮膜碼: >> -, 單位別: >> I, 油品種類: >> Z, 塗油量: >> Z, 包裝代碼: >> E0 , 保護膜碼: >> -, 客戶試片取樣型式: >> -, 調質碼: >> S, 套筒碼: >> N , 規格: >> A792SSGR80, 製造標準: >> ASTM, 表面處理劑種類: >> Z, 表面處理劑塗佈量: >> Z, 伸長率測試: >> N, 硬度測試碼: >> N, 抗拉強度測試: >> N, 降伏強度測試: >> N, 厚度變異: >> 0, 訂單正面顏色(五碼): >> 5W17T, 正面漆膜厚: >> 25, 正面漆塗漆型式幾塗幾烤: >> 2, 修邊碼: >> Y, 重量碼: >> AW, 鋼捲捲向: >> O, 鍍層碼: >> AZ35, | *:
PPGL | 2502EFE057/002 | 1. ASTM 鍍製方式為MIN 與"最終產品保證1/2 ASTM 厚度公差"不能共存 (OFP00216)-{.不符.} 2. 單捲限重檢核 (原料重:16.5~21.5, 分切困難:18.16~19.16, 單捲限重:3.62~4.54)(OFP00031)-{.不符.} | 1. 製造標準為MS、ASTM或銷新加坡之訂單，若無技術指定優先用料，請優先使用國內料，勿使用ANFEN (OFP00406)-{.不符.} 2. ★提醒！MIN訂單先不要配安丰料★ (OFP00664)-{.不符.} | 1. ASTM 鍍製方式為MIN 與"最終產品保證1/2 ASTM 厚度公差"不能共存 (OFP00216)-{.不符.} 2. 鍍製方式為 MIN 或 TMI 時, 冷軋厚度公差 請改為 " 1/2 厚度公差" (OFP00265)-{.不符.} 3. 製造標準為MS、ASTM或銷新加坡之訂單，若無技術指定優先用料，請優先使用國內料，勿使用ANFEN (OFP00406)-{.不符.} 4. 【提醒】！本單為直立式包裝，嚴禁鍍鋅或烤漆後以STAGGER捲取 (OFP00451)-{.不符.} 5. ★提醒！MIN訂單先不要配安丰料★ (OFP00664)-{.不符.} | 訂單:2502EFE057/002 CPL <生產備註> 事項如下 . 除HGI/ HGL 訂單邊緣不噴油. 其餘皆側緣噴油 (RMK00285) . 【美加訂單生產注意事項-CPL】1.客戶美加地區訂單實施修邊刀最大使用顆數上限(20顆) (RMK00717) . 【美加訂單生產注意事項-CPL】2.排程備註:注意修邊品質與毛邊 (RMK00717) . 【美加訂單生產注意事項-CPL】3.去毛邊輥的管制：兩側壓力均設定1.0 kg/cm2 (RMK00717) | 訂單:2502EFE057/002 CR1 <生產備註> 事項如下 . 【美加訂單生產注意事項-CR】1.兩側各加開一個spot cooling增加冷卻效果。 (RMK00717) . 【美加訂單生產注意事項-CR】2.發生毛邊時，請降速生產減輕毛邊程度，暫留討論後再處置。 (RMK00717) | 訂單:2502EFE057/002 CR2 <生產備註> 事項如下 . 【美加訂單生產注意事項-CR】1.兩側各加開一個spot cooling增加冷卻效果。 (RMK00717) . 【美加訂單生產注意事項-CR】2.發生毛邊時，請降速生產減輕毛邊程度，暫留討論後再處置。 (RMK00717) | 訂單:2502EFE057/002 CG1 <生產備註> 事項如下 . 鍍製方式 MIN 訂單. (RMK00073) . MIN訂單為平均厚度放行，實測厚度NG時，如單位長度符合範圍，請放行 (RMK00585) . 【美加訂單生產注意事項-CG1】副操確認完回控制室後，於生產排程鋼號旁簽名紀錄，以利後續追查(該排程生產完，排程單將保留)。 (RMK00717) . 【美加訂單生產注意事項-CG1】中央段副操每顆銲道出Pot時觀察銲道同時，確認Beaver Tail與鋼板接觸之Guide Roll羊毛氈狀況，並適時添加潤滑油(避免乾掉)。 (RMK00717) | 訂單:2502EFE057/002 CG2 <生產備註> 事項如下 . 鍍製方式 MIN 訂單. (RMK00073) . MIN訂單為平均厚度放行，實測厚度NG時，如單位長度符合範圍，請放行 (RMK00585) . 【美加訂單生產注意事項-CG2】1.使用SUB-NOZZLE (RMK00717) | 訂單:2502EFE057/002 CC1 <生產備註> 事項如下 . 【分切】經確認 HR 16.5～21.5 T，分切 4.54～3.62 T OK沒問題，若有特殊狀況請回饋 東澤 (RMK-E_CHIN) . 【留板】YCP 新色第一次生產！請留 "30 cm X全寬" 烤漆板一片。請貼標籤+寫YCP (RMK-E_CHIN) . 鍍製方式 MIN 訂單. (RMK00073) . 請品檢務必遵守 30CM*全寬*留1塊給LAB及1塊給塗料商，若背面非"B"字頭則各留2片 (RMK00105) . 品檢人員於LAB試片上註記測試物性耐久及曝曬 (RMK00105) . 【捲取】注意！本單為直立式包裝。禁用STAGGER捲取送包裝！送RCL重處理例外。 (RMK00512) . MIN訂單為平均厚度放行，實測厚度NG時，如單位長度符合範圍，請放行 (RMK00585) . 【美加訂單生產注意事項-CCP】1.請烤漆入口依照正背面漆鋼捲投向規定進行鋼捲投入。 (RMK00717) . 【美加訂單生產注意事項-CCP】2.烤漆入口依照鋼捲投向規定進行鋼捲投入。(CR1/CG1 CR2/CG2-->正向入料。CR1/CG2 CR2/CG1-->反向入料) (RMK00717) . 【美加訂單生產注意事項-CCP】3.此訂單背面漆一律採Nature塗裝，塗裝黏度設定40秒以上 (RMK00717) | 訂單:2502EFE057/002 CC2 <生產備註> 事項如下 . 【分切】經確認 HR 16.5～21.5 T，分切 4.54～3.62 T OK沒問題，若有特殊狀況請回饋 東澤 (RMK-E_CHIN) . 【留板】YCP 新色第一次生產！請留 "30 cm X全寬" 烤漆板一片。請貼標籤+寫YCP (RMK-E_CHIN) . 鍍製方式 MIN 訂單. (RMK00073) . 請品檢務必遵守 30CM*全寬*留1塊給LAB及1塊給塗料商，若背面非"B"字頭則各留2片 (RMK00105) . 品檢人員於LAB試片上註記測試物性耐久及曝曬 (RMK00105) . 【捲取】注意！本單為直立式包裝。禁用STAGGER捲取送包裝！送RCL重處理例外。 (RMK00512) . MIN訂單為平均厚度放行，實測厚度NG時，如單位長度符合範圍，請放行 (RMK00585) . 【美加訂單生產注意事項-CCP】1.請烤漆入口依照正背面漆鋼捲投向規定進行鋼捲投入。 (RMK00717) . 【美加訂單生產注意事項-CCP】2.烤漆入口依照鋼捲投向規定進行鋼捲投入。(CR1/CG1 CR2/CG2-->正向入料。CR1/CG2 CR2/CG1-->反向入料) (RMK00717) . 【美加訂單生產注意事項-CCP】3.此訂單背面漆一律採Nature塗裝，塗裝黏度設定40秒以上 (RMK00717) | 訂單:2502EFE057/002 RCL <生產備註> 事項如下 . 【捲取】注意！本單為直立式包裝。禁用STAGGER捲取送包裝！送RCL重處理例外。 (RMK00512) | 訂單:2502EFE057/002 CCPK 無 <生產備註> 事項 | 訂單:2502EFE057/002 CGQC 無 <品檢備註> 事項 | 訂單:2502EFE057/002 CCQC <品檢備註> 事項如下 . 【分切】經確認 HR 16.5～21.5 T，分切 4.54～3.62 T OK沒問題，若有特殊狀況請回饋 東澤 (RMK-E_CHIN) . 【留板】YCP 新色第一次生產！請留 "30 cm X全寬" 烤漆板一片。請貼標籤+寫YCP (RMK-E_CHIN) . 請品檢務必遵守 30CM*全寬*留1塊給LAB及1塊給塗料商，若背面非"B"字頭則各留2片 (RMK00105) . 【捲取】注意！本單為直立式包裝。禁用STAGGER捲取送包裝！送RCL重處理例外。 (RMK00512) | 訂單:2502EFE057/002 TOL 無 <生產備註> 事項 | 【留板】YCP 新色第一次生產！請留 "30 cm X全寬" 烤漆板一片。請貼標籤+寫YCP^^/CC1/CC2/CCQC/^^ <<.E_CHIN 2025/04/29 09:19.>> 【分切】經確認 HR 16.5～21.5 T，分切 4.54～3.62 T OK沒問題，若有特殊狀況請回饋 東澤^^/CC1/CC2/CCQC/^^ <<.E_CHIN 2025/04/29 09:20.>> | 訂單 2502EFE057/002 修改記錄如下: 20250425 09:04:12 (25008) 退火碼: >> H2, 用途碼: >> COG001, 背面標示: >> S000, 訂單背面顏色(五碼): >> BW4CY, 背面漆膜厚: >> 12.5, 背面漆塗漆型式幾塗幾烤: >> 2, 鉻酸鹽: >> Z, 訂單厚度: >> 0.0142, 訂單重: >> 40, 重量容許率(下限): >> 10, 重量容許率(上限): >> 10, 訂單寬度: >> 40.875, 鍍製方式: >> MIN, 鋼捲內徑: >> 508, 鋼捲下限重: >> 3.62, 鋼捲上限重: >> 4.54, 壓花條件碼: >> -, 表面花紋: >> R, 綠色識別碼: >> -, 印刷輥號: >> -, 產品代碼: >> PPGL, 皮膜碼: >> -, 單位別: >> I, 油品種類: >> Z, 塗油量: >> Z, 包裝代碼: >> E0 , 保護膜碼: >> -, 客戶試片取樣數量: >> 0, 客戶試片取樣型式: >> -, 調質碼: >> S, 套筒碼: >> N , 規格: >> A792SSGR80, 製造標準: >> ASTM, 表面處理劑種類: >> Z, 表面處理劑塗佈量: >> Z, 伸長率測試: >> N, 硬度測試碼: >> N, 抗拉強度測試: >> N, 降伏強度測試: >> N, 厚度變異: >> 0, 訂單正面顏色(五碼): >> 6C25T, 正面漆膜厚: >> 25, 正面漆塗漆型式幾塗幾烤: >> 2, 修邊碼: >> Y, 重量碼: >> AW, 鋼捲捲向: >> O, 鍍層碼: >> AZ35, | *:
PPGL | 2502EFE057/003 | 1. ASTM 鍍製方式為MIN 與"最終產品保證1/2 ASTM 厚度公差"不能共存 (OFP00216)-{.不符.} 2. 單捲限重檢核 (原料重:16.5~21.5, 分切困難:18.16~19.16, 單捲限重:3.62~4.54)(OFP00031)-{.不符.} | 1. 製造標準為MS、ASTM或銷新加坡之訂單，若無技術指定優先用料，請優先使用國內料，勿使用ANFEN (OFP00406)-{.不符.} 2. ★提醒！MIN訂單先不要配安丰料★ (OFP00664)-{.不符.} | 1. ASTM 鍍製方式為MIN 與"最終產品保證1/2 ASTM 厚度公差"不能共存 (OFP00216)-{.不符.} 2. 鍍製方式為 MIN 或 TMI 時, 冷軋厚度公差 請改為 " 1/2 厚度公差" (OFP00265)-{.不符.} 3. 製造標準為MS、ASTM或銷新加坡之訂單，若無技術指定優先用料，請優先使用國內料，勿使用ANFEN (OFP00406)-{.不符.} 4. 【提醒】！本單為直立式包裝，嚴禁鍍鋅或烤漆後以STAGGER捲取 (OFP00451)-{.不符.} 5. ★提醒！MIN訂單先不要配安丰料★ (OFP00664)-{.不符.} | 訂單:2502EFE057/003 CPL <生產備註> 事項如下 . 除HGI/ HGL 訂單邊緣不噴油. 其餘皆側緣噴油 (RMK00285) . 【美加訂單生產注意事項-CPL】1.客戶美加地區訂單實施修邊刀最大使用顆數上限(20顆) (RMK00717) . 【美加訂單生產注意事項-CPL】2.排程備註:注意修邊品質與毛邊 (RMK00717) . 【美加訂單生產注意事項-CPL】3.去毛邊輥的管制：兩側壓力均設定1.0 kg/cm2 (RMK00717) | 訂單:2502EFE057/003 CR1 <生產備註> 事項如下 . 【美加訂單生產注意事項-CR】1.兩側各加開一個spot cooling增加冷卻效果。 (RMK00717) . 【美加訂單生產注意事項-CR】2.發生毛邊時，請降速生產減輕毛邊程度，暫留討論後再處置。 (RMK00717) | 訂單:2502EFE057/003 CR2 <生產備註> 事項如下 . 【美加訂單生產注意事項-CR】1.兩側各加開一個spot cooling增加冷卻效果。 (RMK00717) . 【美加訂單生產注意事項-CR】2.發生毛邊時，請降速生產減輕毛邊程度，暫留討論後再處置。 (RMK00717) | 訂單:2502EFE057/003 CG1 <生產備註> 事項如下 . 鍍製方式 MIN 訂單. (RMK00073) . MIN訂單為平均厚度放行，實測厚度NG時，如單位長度符合範圍，請放行 (RMK00585) . 【美加訂單生產注意事項-CG1】副操確認完回控制室後，於生產排程鋼號旁簽名紀錄，以利後續追查(該排程生產完，排程單將保留)。 (RMK00717) . 【美加訂單生產注意事項-CG1】中央段副操每顆銲道出Pot時觀察銲道同時，確認Beaver Tail與鋼板接觸之Guide Roll羊毛氈狀況，並適時添加潤滑油(避免乾掉)。 (RMK00717) | 訂單:2502EFE057/003 CG2 <生產備註> 事項如下 . 鍍製方式 MIN 訂單. (RMK00073) . MIN訂單為平均厚度放行，實測厚度NG時，如單位長度符合範圍，請放行 (RMK00585) . 【美加訂單生產注意事項-CG2】1.使用SUB-NOZZLE (RMK00717) | 訂單:2502EFE057/003 CC1 <生產備註> 事項如下 . 【分切】經確認 HR 16.5～21.5 T，分切 4.54～3.62 T OK沒問題，若有特殊狀況請回饋 東澤 (RMK-E_CHIN) . 鍍製方式 MIN 訂單. (RMK00073) . 請品檢務必遵守 30CM*全寬*留1塊給LAB及1塊給塗料商，若背面非"B"字頭則各留2片 (RMK00105) . 品檢人員於LAB試片上註記測試物性耐久及曝曬 (RMK00105) . 【捲取】注意！本單為直立式包裝。禁用STAGGER捲取送包裝！送RCL重處理例外。 (RMK00512) . MIN訂單為平均厚度放行，實測厚度NG時，如單位長度符合範圍，請放行 (RMK00585) . 【美加訂單生產注意事項-CCP】1.請烤漆入口依照正背面漆鋼捲投向規定進行鋼捲投入。 (RMK00717) . 【美加訂單生產注意事項-CCP】2.烤漆入口依照鋼捲投向規定進行鋼捲投入。(CR1/CG1 CR2/CG2-->正向入料。CR1/CG2 CR2/CG1-->反向入料) (RMK00717) . 【美加訂單生產注意事項-CCP】3.此訂單背面漆一律採Nature塗裝，塗裝黏度設定40秒以上 (RMK00717) | 訂單:2502EFE057/003 CC2 <生產備註> 事項如下 . 【分切】經確認 HR 16.5～21.5 T，分切 4.54～3.62 T OK沒問題，若有特殊狀況請回饋 東澤 (RMK-E_CHIN) . 鍍製方式 MIN 訂單. (RMK00073) . 請品檢務必遵守 30CM*全寬*留1塊給LAB及1塊給塗料商，若背面非"B"字頭則各留2片 (RMK00105) . 品檢人員於LAB試片上註記測試物性耐久及曝曬 (RMK00105) . 【捲取】注意！本單為直立式包裝。禁用STAGGER捲取送包裝！送RCL重處理例外。 (RMK00512) . MIN訂單為平均厚度放行，實測厚度NG時，如單位長度符合範圍，請放行 (RMK00585) . 【美加訂單生產注意事項-CCP】1.請烤漆入口依照正背面漆鋼捲投向規定進行鋼捲投入。 (RMK00717) . 【美加訂單生產注意事項-CCP】2.烤漆入口依照鋼捲投向規定進行鋼捲投入。(CR1/CG1 CR2/CG2-->正向入料。CR1/CG2 CR2/CG1-->反向入料) (RMK00717) . 【美加訂單生產注意事項-CCP】3.此訂單背面漆一律採Nature塗裝，塗裝黏度設定40秒以上 (RMK00717) | 訂單:2502EFE057/003 RCL <生產備註> 事項如下 . 【捲取】注意！本單為直立式包裝。禁用STAGGER捲取送包裝！送RCL重處理例外。 (RMK00512) | 訂單:2502EFE057/003 CCPK 無 <生產備註> 事項 | 訂單:2502EFE057/003 CGQC 無 <品檢備註> 事項 | 訂單:2502EFE057/003 CCQC <品檢備註> 事項如下 . 【分切】經確認 HR 16.5～21.5 T，分切 4.54～3.62 T OK沒問題，若有特殊狀況請回饋 東澤 (RMK-E_CHIN) . 請品檢務必遵守 30CM*全寬*留1塊給LAB及1塊給塗料商，若背面非"B"字頭則各留2片 (RMK00105) . 【捲取】注意！本單為直立式包裝。禁用STAGGER捲取送包裝！送RCL重處理例外。 (RMK00512) | 訂單:2502EFE057/003 TOL 無 <生產備註> 事項 | 【分切】經確認 HR 16.5～21.5 T，分切 4.54～3.62 T OK沒問題，若有特殊狀況請回饋 東澤^^/CC1/CC2/CCQC/^^ <<.E_CHIN 2025/04/29 10:00.>> | 訂單 2502EFE057/003 修改記錄如下: 20250425 09:04:20 (25008) 退火碼: >> H2, 用途碼: >> COG001, 背面標示: >> S000, 訂單背面顏色(五碼): >> BW4CY, 背面漆膜厚: >> 12.5, 背面漆塗漆型式幾塗幾烤: >> 2, 鉻酸鹽: >> Z, 訂單厚度: >> 0.0142, 訂單重: >> 100, 重量容許率(下限): >> 10, 重量容許率(上限): >> 10, 訂單寬度: >> 40.875, 鍍製方式: >> MIN, 鋼捲內徑: >> 508, 鋼捲下限重: >> 3.62, 鋼捲上限重: >> 4.54, 壓花條件碼: >> -, 表面花紋: >> R, 綠色識別碼: >> -, 印刷輥號: >> -, 產品代碼: >> PPGL, 皮膜碼: >> -, 單位別: >> I, 油品種類: >> Z, 塗油量: >> Z, 包裝代碼: >> E0 , 保護膜碼: >> -, 客戶試片取樣數量: >> 0, 客戶試片取樣型式: >> -, 調質碼: >> S, 套筒碼: >> N , 規格: >> A792SSGR80, 製造標準: >> ASTM, 表面處理劑種類: >> Z, 表面處理劑塗佈量: >> Z, 伸長率測試: >> N, 硬度測試碼: >> N, 抗拉強度測試: >> N, 降伏強度測試: >> N, 厚度變異: >> 0, 訂單正面顏色(五碼): >> 4Y51T, 正面漆膜厚: >> 25, 正面漆塗漆型式幾塗幾烤: >> 2, 修邊碼: >> Y, 重量碼: >> AW, 鋼捲捲向: >> O, 鍍層碼: >> AZ35, | *:
PPGL | 2502EFE057/004 | 1. ASTM 鍍製方式為MIN 與"最終產品保證1/2 ASTM 厚度公差"不能共存 (OFP00216)-{.不符.} 2. 單捲限重檢核 (原料重:16.5~21.5, 分切困難:18.16~19.16, 單捲限重:3.62~4.54)(OFP00031)-{.不符.} | 1. 製造標準為MS、ASTM或銷新加坡之訂單，若無技術指定優先用料，請優先使用國內料，勿使用ANFEN (OFP00406)-{.不符.} 2. ★提醒！MIN訂單先不要配安丰料★ (OFP00664)-{.不符.} | 1. ASTM 鍍製方式為MIN 與"最終產品保證1/2 ASTM 厚度公差"不能共存 (OFP00216)-{.不符.} 2. 鍍製方式為 MIN 或 TMI 時, 冷軋厚度公差 請改為 " 1/2 厚度公差" (OFP00265)-{.不符.} 3. 製造標準為MS、ASTM或銷新加坡之訂單，若無技術指定優先用料，請優先使用國內料，勿使用ANFEN (OFP00406)-{.不符.} 4. 【提醒】！本單為直立式包裝，嚴禁鍍鋅或烤漆後以STAGGER捲取 (OFP00451)-{.不符.} 5. ★提醒！MIN訂單先不要配安丰料★ (OFP00664)-{.不符.} | 訂單:2502EFE057/004 CPL <生產備註> 事項如下 . 除HGI/ HGL 訂單邊緣不噴油. 其餘皆側緣噴油 (RMK00285) . 【美加訂單生產注意事項-CPL】1.客戶美加地區訂單實施修邊刀最大使用顆數上限(20顆) (RMK00717) . 【美加訂單生產注意事項-CPL】2.排程備註:注意修邊品質與毛邊 (RMK00717) . 【美加訂單生產注意事項-CPL】3.去毛邊輥的管制：兩側壓力均設定1.0 kg/cm2 (RMK00717) | 訂單:2502EFE057/004 CR1 <生產備註> 事項如下 . 【美加訂單生產注意事項-CR】1.兩側各加開一個spot cooling增加冷卻效果。 (RMK00717) . 【美加訂單生產注意事項-CR】2.發生毛邊時，請降速生產減輕毛邊程度，暫留討論後再處置。 (RMK00717) | 訂單:2502EFE057/004 CR2 <生產備註> 事項如下 . 【美加訂單生產注意事項-CR】1.兩側各加開一個spot cooling增加冷卻效果。 (RMK00717) . 【美加訂單生產注意事項-CR】2.發生毛邊時，請降速生產減輕毛邊程度，暫留討論後再處置。 (RMK00717) | 訂單:2502EFE057/004 CG1 <生產備註> 事項如下 . 鍍製方式 MIN 訂單. (RMK00073) . MIN訂單為平均厚度放行，實測厚度NG時，如單位長度符合範圍，請放行 (RMK00585) . 【美加訂單生產注意事項-CG1】副操確認完回控制室後，於生產排程鋼號旁簽名紀錄，以利後續追查(該排程生產完，排程單將保留)。 (RMK00717) . 【美加訂單生產注意事項-CG1】中央段副操每顆銲道出Pot時觀察銲道同時，確認Beaver Tail與鋼板接觸之Guide Roll羊毛氈狀況，並適時添加潤滑油(避免乾掉)。 (RMK00717) | 訂單:2502EFE057/004 CG2 <生產備註> 事項如下 . 鍍製方式 MIN 訂單. (RMK00073) . MIN訂單為平均厚度放行，實測厚度NG時，如單位長度符合範圍，請放行 (RMK00585) . 【美加訂單生產注意事項-CG2】1.使用SUB-NOZZLE (RMK00717) | 訂單:2502EFE057/004 CC1 <生產備註> 事項如下 . 【分切】經確認 HR 16.5～21.5 T，分切 4.54～3.62 T OK沒問題，若有特殊狀況請回饋 東澤 (RMK-E_CHIN) . 鍍製方式 MIN 訂單. (RMK00073) . 請品檢務必遵守 30CM*全寬*留1塊給LAB及1塊給塗料商，若背面非"B"字頭則各留2片 (RMK00105) . 品檢人員於LAB試片上註記測試物性耐久及曝曬 (RMK00105) . 【捲取】注意！本單為直立式包裝。禁用STAGGER捲取送包裝！送RCL重處理例外。 (RMK00512) . MIN訂單為平均厚度放行，實測厚度NG時，如單位長度符合範圍，請放行 (RMK00585) . 【美加訂單生產注意事項-CCP】1.請烤漆入口依照正背面漆鋼捲投向規定進行鋼捲投入。 (RMK00717) . 【美加訂單生產注意事項-CCP】2.烤漆入口依照鋼捲投向規定進行鋼捲投入。(CR1/CG1 CR2/CG2-->正向入料。CR1/CG2 CR2/CG1-->反向入料) (RMK00717) . 【美加訂單生產注意事項-CCP】3.此訂單背面漆一律採Nature塗裝，塗裝黏度設定40秒以上 (RMK00717) | 訂單:2502EFE057/004 CC2 <生產備註> 事項如下 . 【分切】經確認 HR 16.5～21.5 T，分切 4.54～3.62 T OK沒問題，若有特殊狀況請回饋 東澤 (RMK-E_CHIN) . 鍍製方式 MIN 訂單. (RMK00073) . 請品檢務必遵守 30CM*全寬*留1塊給LAB及1塊給塗料商，若背面非"B"字頭則各留2片 (RMK00105) . 品檢人員於LAB試片上註記測試物性耐久及曝曬 (RMK00105) . 【捲取】注意！本單為直立式包裝。禁用STAGGER捲取送包裝！送RCL重處理例外。 (RMK00512) . MIN訂單為平均厚度放行，實測厚度NG時，如單位長度符合範圍，請放行 (RMK00585) . 【美加訂單生產注意事項-CCP】1.請烤漆入口依照正背面漆鋼捲投向規定進行鋼捲投入。 (RMK00717) . 【美加訂單生產注意事項-CCP】2.烤漆入口依照鋼捲投向規定進行鋼捲投入。(CR1/CG1 CR2/CG2-->正向入料。CR1/CG2 CR2/CG1-->反向入料) (RMK00717) . 【美加訂單生產注意事項-CCP】3.此訂單背面漆一律採Nature塗裝，塗裝黏度設定40秒以上 (RMK00717) | 訂單:2502EFE057/004 RCL <生產備註> 事項如下 . 【捲取】注意！本單為直立式包裝。禁用STAGGER捲取送包裝！送RCL重處理例外。 (RMK00512) | 訂單:2502EFE057/004 CCPK 無 <生產備註> 事項 | 訂單:2502EFE057/004 CGQC 無 <品檢備註> 事項 | 訂單:2502EFE057/004 CCQC <品檢備註> 事項如下 . 【分切】經確認 HR 16.5～21.5 T，分切 4.54～3.62 T OK沒問題，若有特殊狀況請回饋 東澤 (RMK-E_CHIN) . 請品檢務必遵守 30CM*全寬*留1塊給LAB及1塊給塗料商，若背面非"B"字頭則各留2片 (RMK00105) . 【捲取】注意！本單為直立式包裝。禁用STAGGER捲取送包裝！送RCL重處理例外。 (RMK00512) | 訂單:2502EFE057/004 TOL 無 <生產備註> 事項 | 【分切】經確認 HR 16.5～21.5 T，分切 4.54～3.62 T OK沒問題，若有特殊狀況請回饋 東澤^^/CC1/CC2/CCQC/^^ <<.E_CHIN 2025/04/29 10:06.>> | 訂單 2502EFE057/004 修改記錄如下: 20250425 09:05:06 (25008) 退火碼: >> H2, 用途碼: >> COG001, 背面標示: >> S000, 訂單背面顏色(五碼): >> BW4CY, 背面漆膜厚: >> 12.5, 背面漆塗漆型式幾塗幾烤: >> 2, 鉻酸鹽: >> Z, 訂單厚度: >> 0.0142, 訂單重: >> 40, 重量容許率(下限): >> 10, 重量容許率(上限): >> 10, 訂單寬度: >> 40.875, 鍍製方式: >> MIN, 鋼捲內徑: >> 508, 鋼捲下限重: >> 3.62, 鋼捲上限重: >> 4.54, 壓花條件碼: >> -, 表面花紋: >> R, 綠色識別碼: >> -, 印刷輥號: >> -, 產品代碼: >> PPGL, 皮膜碼: >> -, 單位別: >> I, 油品種類: >> Z, 塗油量: >> Z, 包裝代碼: >> E0 , 保護膜碼: >> -, 客戶試片取樣數量: >> 0, 客戶試片取樣型式: >> -, 調質碼: >> S, 套筒碼: >> N , 規格: >> A792SSGR80, 製造標準: >> ASTM, 表面處理劑種類: >> Z, 表面處理劑塗佈量: >> Z, 伸長率測試: >> N, 硬度測試碼: >> N, 抗拉強度測試: >> N, 降伏強度測試: >> N, 厚度變異: >> 0, 訂單正面顏色(五碼): >> 6G81T, 正面漆膜厚: >> 25, 正面漆塗漆型式幾塗幾烤: >> 2, 修邊碼: >> Y, 重量碼: >> AW, 鋼捲捲向: >> O, 鍍層碼: >> AZ35, | *:
PPGL | 2502EFE057/005 | 1. ASTM 鍍製方式為MIN 與"最終產品保證1/2 ASTM 厚度公差"不能共存 (OFP00216)-{.不符.} 2. 單捲限重檢核 (原料重:16.5~21.5, 分切困難:18.16~19.16, 單捲限重:3.62~4.54)(OFP00031)-{.不符.} | 1. 製造標準為MS、ASTM或銷新加坡之訂單，若無技術指定優先用料，請優先使用國內料，勿使用ANFEN (OFP00406)-{.不符.} 2. ★提醒！MIN訂單先不要配安丰料★ (OFP00664)-{.不符.} | 1. ASTM 鍍製方式為MIN 與"最終產品保證1/2 ASTM 厚度公差"不能共存 (OFP00216)-{.不符.} 2. 鍍製方式為 MIN 或 TMI 時, 冷軋厚度公差 請改為 " 1/2 厚度公差" (OFP00265)-{.不符.} 3. 製造標準為MS、ASTM或銷新加坡之訂單，若無技術指定優先用料，請優先使用國內料，勿使用ANFEN (OFP00406)-{.不符.} 4. 【提醒】！本單為直立式包裝，嚴禁鍍鋅或烤漆後以STAGGER捲取 (OFP00451)-{.不符.} 5. ★提醒！MIN訂單先不要配安丰料★ (OFP00664)-{.不符.} | 訂單:2502EFE057/005 CPL <生產備註> 事項如下 . 除HGI/ HGL 訂單邊緣不噴油. 其餘皆側緣噴油 (RMK00285) . 【美加訂單生產注意事項-CPL】1.客戶美加地區訂單實施修邊刀最大使用顆數上限(20顆) (RMK00717) . 【美加訂單生產注意事項-CPL】2.排程備註:注意修邊品質與毛邊 (RMK00717) . 【美加訂單生產注意事項-CPL】3.去毛邊輥的管制：兩側壓力均設定1.0 kg/cm2 (RMK00717) | 訂單:2502EFE057/005 CR1 <生產備註> 事項如下 . 【美加訂單生產注意事項-CR】1.兩側各加開一個spot cooling增加冷卻效果。 (RMK00717) . 【美加訂單生產注意事項-CR】2.發生毛邊時，請降速生產減輕毛邊程度，暫留討論後再處置。 (RMK00717) | 訂單:2502EFE057/005 CR2 <生產備註> 事項如下 . 【美加訂單生產注意事項-CR】1.兩側各加開一個spot cooling增加冷卻效果。 (RMK00717) . 【美加訂單生產注意事項-CR】2.發生毛邊時，請降速生產減輕毛邊程度，暫留討論後再處置。 (RMK00717) | 訂單:2502EFE057/005 CG1 <生產備註> 事項如下 . 鍍製方式 MIN 訂單. (RMK00073) . MIN訂單為平均厚度放行，實測厚度NG時，如單位長度符合範圍，請放行 (RMK00585) . 【美加訂單生產注意事項-CG1】副操確認完回控制室後，於生產排程鋼號旁簽名紀錄，以利後續追查(該排程生產完，排程單將保留)。 (RMK00717) . 【美加訂單生產注意事項-CG1】中央段副操每顆銲道出Pot時觀察銲道同時，確認Beaver Tail與鋼板接觸之Guide Roll羊毛氈狀況，並適時添加潤滑油(避免乾掉)。 (RMK00717) | 訂單:2502EFE057/005 CG2 <生產備註> 事項如下 . 鍍製方式 MIN 訂單. (RMK00073) . MIN訂單為平均厚度放行，實測厚度NG時，如單位長度符合範圍，請放行 (RMK00585) . 【美加訂單生產注意事項-CG2】1.使用SUB-NOZZLE (RMK00717) | 訂單:2502EFE057/005 CC1 <生產備註> 事項如下 . 【分切】經確認 HR 16.5～21.5 T，分切 4.54～3.62 T OK沒問題，若有特殊狀況請回饋 東澤 (RMK-E_CHIN) . 鍍製方式 MIN 訂單. (RMK00073) . 請品檢務必遵守 30CM*全寬*留1塊給LAB及1塊給塗料商，若背面非"B"字頭則各留2片 (RMK00105) . 品檢人員於LAB試片上註記測試物性耐久及曝曬 (RMK00105) . 【捲取】注意！本單為直立式包裝。禁用STAGGER捲取送包裝！送RCL重處理例外。 (RMK00512) . MIN訂單為平均厚度放行，實測厚度NG時，如單位長度符合範圍，請放行 (RMK00585) . 【美加訂單生產注意事項-CCP】1.請烤漆入口依照正背面漆鋼捲投向規定進行鋼捲投入。 (RMK00717) . 【美加訂單生產注意事項-CCP】2.烤漆入口依照鋼捲投向規定進行鋼捲投入。(CR1/CG1 CR2/CG2-->正向入料。CR1/CG2 CR2/CG1-->反向入料) (RMK00717) . 【美加訂單生產注意事項-CCP】3.此訂單背面漆一律採Nature塗裝，塗裝黏度設定40秒以上 (RMK00717) | 訂單:2502EFE057/005 CC2 <生產備註> 事項如下 . 【分切】經確認 HR 16.5～21.5 T，分切 4.54～3.62 T OK沒問題，若有特殊狀況請回饋 東澤 (RMK-E_CHIN) . 鍍製方式 MIN 訂單. (RMK00073) . 請品檢務必遵守 30CM*全寬*留1塊給LAB及1塊給塗料商，若背面非"B"字頭則各留2片 (RMK00105) . 品檢人員於LAB試片上註記測試物性耐久及曝曬 (RMK00105) . 【捲取】注意！本單為直立式包裝。禁用STAGGER捲取送包裝！送RCL重處理例外。 (RMK00512) . MIN訂單為平均厚度放行，實測厚度NG時，如單位長度符合範圍，請放行 (RMK00585) . 【美加訂單生產注意事項-CCP】1.請烤漆入口依照正背面漆鋼捲投向規定進行鋼捲投入。 (RMK00717) . 【美加訂單生產注意事項-CCP】2.烤漆入口依照鋼捲投向規定進行鋼捲投入。(CR1/CG1 CR2/CG2-->正向入料。CR1/CG2 CR2/CG1-->反向入料) (RMK00717) . 【美加訂單生產注意事項-CCP】3.此訂單背面漆一律採Nature塗裝，塗裝黏度設定40秒以上 (RMK00717) | 訂單:2502EFE057/005 RCL <生產備註> 事項如下 . 【捲取】注意！本單為直立式包裝。禁用STAGGER捲取送包裝！送RCL重處理例外。 (RMK00512) | 訂單:2502EFE057/005 CCPK 無 <生產備註> 事項 | 訂單:2502EFE057/005 CGQC 無 <品檢備註> 事項 | 訂單:2502EFE057/005 CCQC <品檢備註> 事項如下 . 【分切】經確認 HR 16.5～21.5 T，分切 4.54～3.62 T OK沒問題，若有特殊狀況請回饋 東澤 (RMK-E_CHIN) . 請品檢務必遵守 30CM*全寬*留1塊給LAB及1塊給塗料商，若背面非"B"字頭則各留2片 (RMK00105) . 【捲取】注意！本單為直立式包裝。禁用STAGGER捲取送包裝！送RCL重處理例外。 (RMK00512) | 訂單:2502EFE057/005 TOL 無 <生產備註> 事項 | 【分切】經確認 HR 16.5～21.5 T，分切 4.54～3.62 T OK沒問題，若有特殊狀況請回饋 東澤^^/CC1/CC2/CCQC/^^ <<.E_CHIN 2025/04/29 10:16.>> | 訂單 2502EFE057/005 修改記錄如下: 20250425 09:05:14 (25008) 退火碼: >> H2, 用途碼: >> COG001, 背面標示: >> S000, 訂單背面顏色(五碼): >> BW4CY, 背面漆膜厚: >> 12.5, 背面漆塗漆型式幾塗幾烤: >> 2, 鉻酸鹽: >> Z, 訂單厚度: >> 0.0142, 訂單重: >> 40, 重量容許率(下限): >> 10, 重量容許率(上限): >> 10, 訂單寬度: >> 40.875, 鍍製方式: >> MIN, 鋼捲內徑: >> 508, 鋼捲下限重: >> 3.62, 鋼捲上限重: >> 4.54, 壓花條件碼: >> -, 表面花紋: >> R, 綠色識別碼: >> -, 印刷輥號: >> -, 產品代碼: >> PPGL, 皮膜碼: >> -, 單位別: >> I, 油品種類: >> Z, 塗油量: >> Z, 包裝代碼: >> E0 , 保護膜碼: >> -, 客戶試片取樣數量: >> 0, 客戶試片取樣型式: >> -, 調質碼: >> S, 套筒碼: >> N , 規格: >> A792SSGR80, 製造標準: >> ASTM, 表面處理劑種類: >> Z, 表面處理劑塗佈量: >> Z, 伸長率測試: >> N, 硬度測試碼: >> N, 抗拉強度測試: >> N, 降伏強度測試: >> N, 厚度變異: >> 0, 訂單正面顏色(五碼): >> 4R65T, 正面漆膜厚: >> 25, 正面漆塗漆型式幾塗幾烤: >> 2, 修邊碼: >> Y, 重量碼: >> AW, 鋼捲捲向: >> O, 鍍層碼: >> AZ35, | *:
PPGL | 2502EFE057/006 | 1. ASTM 鍍製方式為MIN 與"最終產品保證1/2 ASTM 厚度公差"不能共存 (OFP00216)-{.不符.} 2. 單捲限重檢核 (原料重:16.5~21.5, 分切困難:18.16~19.16, 單捲限重:3.62~4.54)(OFP00031)-{.不符.} | 1. 製造標準為MS、ASTM或銷新加坡之訂單，若無技術指定優先用料，請優先使用國內料，勿使用ANFEN (OFP00406)-{.不符.} 2. ★提醒！MIN訂單先不要配安丰料★ (OFP00664)-{.不符.} | 1. ASTM 鍍製方式為MIN 與"最終產品保證1/2 ASTM 厚度公差"不能共存 (OFP00216)-{.不符.} 2. 鍍製方式為 MIN 或 TMI 時, 冷軋厚度公差 請改為 " 1/2 厚度公差" (OFP00265)-{.不符.} 3. 製造標準為MS、ASTM或銷新加坡之訂單，若無技術指定優先用料，請優先使用國內料，勿使用ANFEN (OFP00406)-{.不符.} 4. 【提醒】！本單為直立式包裝，嚴禁鍍鋅或烤漆後以STAGGER捲取 (OFP00451)-{.不符.} 5. ★提醒！MIN訂單先不要配安丰料★ (OFP00664)-{.不符.} | 訂單:2502EFE057/006 CPL <生產備註> 事項如下 . 除HGI/ HGL 訂單邊緣不噴油. 其餘皆側緣噴油 (RMK00285) . 【美加訂單生產注意事項-CPL】1.客戶美加地區訂單實施修邊刀最大使用顆數上限(20顆) (RMK00717) . 【美加訂單生產注意事項-CPL】2.排程備註:注意修邊品質與毛邊 (RMK00717) . 【美加訂單生產注意事項-CPL】3.去毛邊輥的管制：兩側壓力均設定1.0 kg/cm2 (RMK00717) | 訂單:2502EFE057/006 CR1 <生產備註> 事項如下 . 【美加訂單生產注意事項-CR】1.兩側各加開一個spot cooling增加冷卻效果。 (RMK00717) . 【美加訂單生產注意事項-CR】2.發生毛邊時，請降速生產減輕毛邊程度，暫留討論後再處置。 (RMK00717) | 訂單:2502EFE057/006 CR2 <生產備註> 事項如下 . 【美加訂單生產注意事項-CR】1.兩側各加開一個spot cooling增加冷卻效果。 (RMK00717) . 【美加訂單生產注意事項-CR】2.發生毛邊時，請降速生產減輕毛邊程度，暫留討論後再處置。 (RMK00717) | 訂單:2502EFE057/006 CG1 <生產備註> 事項如下 . 鍍製方式 MIN 訂單. (RMK00073) . MIN訂單為平均厚度放行，實測厚度NG時，如單位長度符合範圍，請放行 (RMK00585) . 【美加訂單生產注意事項-CG1】副操確認完回控制室後，於生產排程鋼號旁簽名紀錄，以利後續追查(該排程生產完，排程單將保留)。 (RMK00717) . 【美加訂單生產注意事項-CG1】中央段副操每顆銲道出Pot時觀察銲道同時，確認Beaver Tail與鋼板接觸之Guide Roll羊毛氈狀況，並適時添加潤滑油(避免乾掉)。 (RMK00717) | 訂單:2502EFE057/006 CG2 <生產備註> 事項如下 . 鍍製方式 MIN 訂單. (RMK00073) . MIN訂單為平均厚度放行，實測厚度NG時，如單位長度符合範圍，請放行 (RMK00585) . 【美加訂單生產注意事項-CG2】1.使用SUB-NOZZLE (RMK00717) | 訂單:2502EFE057/006 CC1 <生產備註> 事項如下 . 【分切】經確認 HR 16.5～21.5 T，分切 4.54～3.62 T OK沒問題，若有特殊狀況請回饋 東澤 (RMK-E_CHIN) . 鍍製方式 MIN 訂單. (RMK00073) . 請品檢務必遵守 30CM*全寬*留1塊給LAB及1塊給塗料商，若背面非"B"字頭則各留2片 (RMK00105) . 品檢人員於LAB試片上註記測試物性耐久及曝曬 (RMK00105) . 【捲取】注意！本單為直立式包裝。禁用STAGGER捲取送包裝！送RCL重處理例外。 (RMK00512) . MIN訂單為平均厚度放行，實測厚度NG時，如單位長度符合範圍，請放行 (RMK00585) . 【美加訂單生產注意事項-CCP】1.請烤漆入口依照正背面漆鋼捲投向規定進行鋼捲投入。 (RMK00717) . 【美加訂單生產注意事項-CCP】2.烤漆入口依照鋼捲投向規定進行鋼捲投入。(CR1/CG1 CR2/CG2-->正向入料。CR1/CG2 CR2/CG1-->反向入料) (RMK00717) . 【美加訂單生產注意事項-CCP】3.此訂單背面漆一律採Nature塗裝，塗裝黏度設定40秒以上 (RMK00717) | 訂單:2502EFE057/006 CC2 <生產備註> 事項如下 . 【分切】經確認 HR 16.5～21.5 T，分切 4.54～3.62 T OK沒問題，若有特殊狀況請回饋 東澤 (RMK-E_CHIN) . 鍍製方式 MIN 訂單. (RMK00073) . 請品檢務必遵守 30CM*全寬*留1塊給LAB及1塊給塗料商，若背面非"B"字頭則各留2片 (RMK00105) . 品檢人員於LAB試片上註記測試物性耐久及曝曬 (RMK00105) . 【捲取】注意！本單為直立式包裝。禁用STAGGER捲取送包裝！送RCL重處理例外。 (RMK00512) . MIN訂單為平均厚度放行，實測厚度NG時，如單位長度符合範圍，請放行 (RMK00585) . 【美加訂單生產注意事項-CCP】1.請烤漆入口依照正背面漆鋼捲投向規定進行鋼捲投入。 (RMK00717) . 【美加訂單生產注意事項-CCP】2.烤漆入口依照鋼捲投向規定進行鋼捲投入。(CR1/CG1 CR2/CG2-->正向入料。CR1/CG2 CR2/CG1-->反向入料) (RMK00717) . 【美加訂單生產注意事項-CCP】3.此訂單背面漆一律採Nature塗裝，塗裝黏度設定40秒以上 (RMK00717) | 訂單:2502EFE057/006 RCL <生產備註> 事項如下 . 【捲取】注意！本單為直立式包裝。禁用STAGGER捲取送包裝！送RCL重處理例外。 (RMK00512) | 訂單:2502EFE057/006 CCPK 無 <生產備註> 事項 | 訂單:2502EFE057/006 CGQC 無 <品檢備註> 事項 | 訂單:2502EFE057/006 CCQC <品檢備註> 事項如下 . 【分切】經確認 HR 16.5～21.5 T，分切 4.54～3.62 T OK沒問題，若有特殊狀況請回饋 東澤 (RMK-E_CHIN) . 請品檢務必遵守 30CM*全寬*留1塊給LAB及1塊給塗料商，若背面非"B"字頭則各留2片 (RMK00105) . 【捲取】注意！本單為直立式包裝。禁用STAGGER捲取送包裝！送RCL重處理例外。 (RMK00512) | 訂單:2502EFE057/006 TOL 無 <生產備註> 事項 | 【分切】經確認 HR 16.5～21.5 T，分切 4.54～3.62 T OK沒問題，若有特殊狀況請回饋 東澤^^/CC1/CC2/CCQC/^^ <<.E_CHIN 2025/04/29 10:27.>> | 訂單 2502EFE057/006 修改記錄如下: 20250425 09:05:22 (25008) 退火碼: >> H2, 用途碼: >> COG001, 背面標示: >> S000, 訂單背面顏色(五碼): >> BW4CY, 背面漆膜厚: >> 12.5, 背面漆塗漆型式幾塗幾烤: >> 2, 鉻酸鹽: >> Z, 訂單厚度: >> 0.0142, 訂單重: >> 40, 重量容許率(下限): >> 10, 重量容許率(上限): >> 10, 訂單寬度: >> 40.875, 鍍製方式: >> MIN, 鋼捲內徑: >> 508, 鋼捲下限重: >> 3.62, 鋼捲上限重: >> 4.54, 壓花條件碼: >> -, 表面花紋: >> R, 綠色識別碼: >> -, 印刷輥號: >> -, 產品代碼: >> PPGL, 皮膜碼: >> -, 單位別: >> I, 油品種類: >> Z, 塗油量: >> Z, 包裝代碼: >> E0 , 保護膜碼: >> -, 客戶試片取樣數量: >> 0, 客戶試片取樣型式: >> -, 調質碼: >> S, 套筒碼: >> N , 規格: >> A792SSGR80, 製造標準: >> ASTM, 表面處理劑種類: >> Z, 表面處理劑塗佈量: >> Z, 伸長率測試: >> N, 硬度測試碼: >> N, 抗拉強度測試: >> N, 降伏強度測試: >> N, 厚度變異: >> 0, 訂單正面顏色(五碼): >> 5C42T, 正面漆膜厚: >> 25, 正面漆塗漆型式幾塗幾烤: >> 2, 修邊碼: >> Y, 重量碼: >> AW, 鋼捲捲向: >> O, 鍍層碼: >> AZ35, | *:
PPGL | 2502EFE057/007 | 1. ASTM 鍍製方式為MIN 與"最終產品保證1/2 ASTM 厚度公差"不能共存 (OFP00216)-{.不符.} 2. 單捲限重檢核 (原料重:16.5~21.5, 分切困難:18.16~19.16, 單捲限重:3.62~4.54)(OFP00031)-{.不符.} | 1. 製造標準為MS、ASTM或銷新加坡之訂單，若無技術指定優先用料，請優先使用國內料，勿使用ANFEN (OFP00406)-{.不符.} 2. ★提醒！MIN訂單先不要配安丰料★ (OFP00664)-{.不符.} | 1. ASTM 鍍製方式為MIN 與"最終產品保證1/2 ASTM 厚度公差"不能共存 (OFP00216)-{.不符.} 2. 鍍製方式為 MIN 或 TMI 時, 冷軋厚度公差 請改為 " 1/2 厚度公差" (OFP00265)-{.不符.} 3. 製造標準為MS、ASTM或銷新加坡之訂單，若無技術指定優先用料，請優先使用國內料，勿使用ANFEN (OFP00406)-{.不符.} 4. 【提醒】！本單為直立式包裝，嚴禁鍍鋅或烤漆後以STAGGER捲取 (OFP00451)-{.不符.} 5. ★提醒！MIN訂單先不要配安丰料★ (OFP00664)-{.不符.} | 訂單:2502EFE057/007 CPL <生產備註> 事項如下 . 除HGI/ HGL 訂單邊緣不噴油. 其餘皆側緣噴油 (RMK00285) . 【美加訂單生產注意事項-CPL】1.客戶美加地區訂單實施修邊刀最大使用顆數上限(20顆) (RMK00717) . 【美加訂單生產注意事項-CPL】2.排程備註:注意修邊品質與毛邊 (RMK00717) . 【美加訂單生產注意事項-CPL】3.去毛邊輥的管制：兩側壓力均設定1.0 kg/cm2 (RMK00717) | 訂單:2502EFE057/007 CR1 <生產備註> 事項如下 . 【美加訂單生產注意事項-CR】1.兩側各加開一個spot cooling增加冷卻效果。 (RMK00717) . 【美加訂單生產注意事項-CR】2.發生毛邊時，請降速生產減輕毛邊程度，暫留討論後再處置。 (RMK00717) | 訂單:2502EFE057/007 CR2 <生產備註> 事項如下 . 【美加訂單生產注意事項-CR】1.兩側各加開一個spot cooling增加冷卻效果。 (RMK00717) . 【美加訂單生產注意事項-CR】2.發生毛邊時，請降速生產減輕毛邊程度，暫留討論後再處置。 (RMK00717) | 訂單:2502EFE057/007 CG1 <生產備註> 事項如下 . 鍍製方式 MIN 訂單. (RMK00073) . MIN訂單為平均厚度放行，實測厚度NG時，如單位長度符合範圍，請放行 (RMK00585) . 【美加訂單生產注意事項-CG1】副操確認完回控制室後，於生產排程鋼號旁簽名紀錄，以利後續追查(該排程生產完，排程單將保留)。 (RMK00717) . 【美加訂單生產注意事項-CG1】中央段副操每顆銲道出Pot時觀察銲道同時，確認Beaver Tail與鋼板接觸之Guide Roll羊毛氈狀況，並適時添加潤滑油(避免乾掉)。 (RMK00717) | 訂單:2502EFE057/007 CG2 <生產備註> 事項如下 . 鍍製方式 MIN 訂單. (RMK00073) . MIN訂單為平均厚度放行，實測厚度NG時，如單位長度符合範圍，請放行 (RMK00585) . 【美加訂單生產注意事項-CG2】1.使用SUB-NOZZLE (RMK00717) | 訂單:2502EFE057/007 CC1 <生產備註> 事項如下 . 【分切】經確認 HR 16.5～21.5 T，分切 4.54～3.62 T OK沒問題，若有特殊狀況請回饋 東澤 (RMK-E_CHIN) . 鍍製方式 MIN 訂單. (RMK00073) . 請品檢務必遵守 30CM*全寬*留1塊給LAB及1塊給塗料商，若背面非"B"字頭則各留2片 (RMK00105) . 品檢人員於LAB試片上註記測試物性耐久及曝曬 (RMK00105) . 1. IP保固屋頂所有色碼需每一顆母鋼留30cm*全寬線上板(IP留一片,TED留一片,這兩片要同子鋼號碼) (RMK00207) . 2.取完後 TSD品檢通知TDCC，TDCC會通知 IP人員來拿走 (RMK00207) . 【捲取】注意！本單為直立式包裝。禁用STAGGER捲取送包裝！送RCL重處理例外。 (RMK00512) . MIN訂單為平均厚度放行，實測厚度NG時，如單位長度符合範圍，請放行 (RMK00585) . 【美加訂單生產注意事項-CCP】1.請烤漆入口依照正背面漆鋼捲投向規定進行鋼捲投入。 (RMK00717) . 【美加訂單生產注意事項-CCP】2.烤漆入口依照鋼捲投向規定進行鋼捲投入。(CR1/CG1 CR2/CG2-->正向入料。CR1/CG2 CR2/CG1-->反向入料) (RMK00717) . 【美加訂單生產注意事項-CCP】3.此訂單背面漆一律採Nature塗裝，塗裝黏度設定40秒以上 (RMK00717) | 訂單:2502EFE057/007 CC2 <生產備註> 事項如下 . 【分切】經確認 HR 16.5～21.5 T，分切 4.54～3.62 T OK沒問題，若有特殊狀況請回饋 東澤 (RMK-E_CHIN) . 鍍製方式 MIN 訂單. (RMK00073) . 請品檢務必遵守 30CM*全寬*留1塊給LAB及1塊給塗料商，若背面非"B"字頭則各留2片 (RMK00105) . 品檢人員於LAB試片上註記測試物性耐久及曝曬 (RMK00105) . 1. IP保固屋頂所有色碼需每一顆母鋼留30cm*全寬線上板(IP留一片,TED留一片,這兩片要同子鋼號碼) (RMK00207) . 2.取完後 TSD品檢通知TDCC，TDCC會通知 IP人員來拿走 (RMK00207) . 【捲取】注意！本單為直立式包裝。禁用STAGGER捲取送包裝！送RCL重處理例外。 (RMK00512) . MIN訂單為平均厚度放行，實測厚度NG時，如單位長度符合範圍，請放行 (RMK00585) . 【美加訂單生產注意事項-CCP】1.請烤漆入口依照正背面漆鋼捲投向規定進行鋼捲投入。 (RMK00717) . 【美加訂單生產注意事項-CCP】2.烤漆入口依照鋼捲投向規定進行鋼捲投入。(CR1/CG1 CR2/CG2-->正向入料。CR1/CG2 CR2/CG1-->反向入料) (RMK00717) . 【美加訂單生產注意事項-CCP】3.此訂單背面漆一律採Nature塗裝，塗裝黏度設定40秒以上 (RMK00717) | 訂單:2502EFE057/007 RCL <生產備註> 事項如下 . 【捲取】注意！本單為直立式包裝。禁用STAGGER捲取送包裝！送RCL重處理例外。 (RMK00512) | 訂單:2502EFE057/007 CCPK 無 <生產備註> 事項 | 訂單:2502EFE057/007 CGQC 無 <品檢備註> 事項 | 訂單:2502EFE057/007 CCQC <品檢備註> 事項如下 . 【分切】經確認 HR 16.5～21.5 T，分切 4.54～3.62 T OK沒問題，若有特殊狀況請回饋 東澤 (RMK-E_CHIN) . 請品檢務必遵守 30CM*全寬*留1塊給LAB及1塊給塗料商，若背面非"B"字頭則各留2片 (RMK00105) . 1. IP保固屋頂所有色碼需每一顆母鋼留30cm*全寬線上板(IP留一片,TED留一片,這兩片要同子鋼號碼) (RMK00207) . 2.取完後 TSD品檢通知TDCC，TDCC會通知 IP人員來拿走 (RMK00207) . 【捲取】注意！本單為直立式包裝。禁用STAGGER捲取送包裝！送RCL重處理例外。 (RMK00512) | 訂單:2502EFE057/007 TOL 無 <生產備註> 事項 | 【分切】經確認 HR 16.5～21.5 T，分切 4.54～3.62 T OK沒問題，若有特殊狀況請回饋 東澤^^/CC1/CC2/CCQC/^^ <<.E_CHIN 2025/04/29 10:32.>> | 訂單 2502EFE057/007 修改記錄如下: 20250425 09:05:31 (25008) 退火碼: >> H2, 用途碼: >> COG001, 背面標示: >> S000, 訂單背面顏色(五碼): >> BW4CY, 背面漆膜厚: >> 12.5, 背面漆塗漆型式幾塗幾烤: >> 2, 鉻酸鹽: >> Z, 訂單厚度: >> 0.0142, 訂單重: >> 40, 重量容許率(下限): >> 10, 重量容許率(上限): >> 10, 訂單寬度: >> 40.875, 鍍製方式: >> MIN, 鋼捲內徑: >> 508, 鋼捲下限重: >> 3.62, 鋼捲上限重: >> 4.54, 壓花條件碼: >> -, 表面花紋: >> R, 綠色識別碼: >> -, 印刷輥號: >> -, 產品代碼: >> PPGL, 皮膜碼: >> -, 單位別: >> I, 油品種類: >> Z, 塗油量: >> Z, 包裝代碼: >> E0 , 保護膜碼: >> -, 客戶試片取樣數量: >> 0, 客戶試片取樣型式: >> -, 調質碼: >> S, 套筒碼: >> N , 規格: >> A792SSGR80, 製造標準: >> ASTM, 表面處理劑種類: >> Z, 表面處理劑塗佈量: >> Z, 伸長率測試: >> N, 硬度測試碼: >> N, 抗拉強度測試: >> N, 降伏強度測試: >> N, 厚度變異: >> 0, 訂單正面顏色(五碼): >> 6C36T, 正面漆膜厚: >> 25, 正面漆塗漆型式幾塗幾烤: >> 2, 修邊碼: >> Y, 重量碼: >> AW, 鋼捲捲向: >> O, 鍍層碼: >> AZ35, | *:
PPGL | 2502EFE057/008 | 1. ASTM 鍍製方式為MIN 與"最終產品保證1/2 ASTM 厚度公差"不能共存 (OFP00216)-{.不符.} 2. 單捲限重檢核 (原料重:16.5~21.5, 分切困難:18.16~19.16, 單捲限重:3.62~4.54)(OFP00031)-{.不符.} | 1. 製造標準為MS、ASTM或銷新加坡之訂單，若無技術指定優先用料，請優先使用國內料，勿使用ANFEN (OFP00406)-{.不符.} 2. ★提醒！MIN訂單先不要配安丰料★ (OFP00664)-{.不符.} | 1. ASTM 鍍製方式為MIN 與"最終產品保證1/2 ASTM 厚度公差"不能共存 (OFP00216)-{.不符.} 2. 鍍製方式為 MIN 或 TMI 時, 冷軋厚度公差 請改為 " 1/2 厚度公差" (OFP00265)-{.不符.} 3. 製造標準為MS、ASTM或銷新加坡之訂單，若無技術指定優先用料，請優先使用國內料，勿使用ANFEN (OFP00406)-{.不符.} 4. 【提醒】！本單為直立式包裝，嚴禁鍍鋅或烤漆後以STAGGER捲取 (OFP00451)-{.不符.} 5. ★提醒！MIN訂單先不要配安丰料★ (OFP00664)-{.不符.} | 訂單:2502EFE057/008 CPL <生產備註> 事項如下 . 除HGI/ HGL 訂單邊緣不噴油. 其餘皆側緣噴油 (RMK00285) . 【美加訂單生產注意事項-CPL】1.客戶美加地區訂單實施修邊刀最大使用顆數上限(20顆) (RMK00717) . 【美加訂單生產注意事項-CPL】2.排程備註:注意修邊品質與毛邊 (RMK00717) . 【美加訂單生產注意事項-CPL】3.去毛邊輥的管制：兩側壓力均設定1.0 kg/cm2 (RMK00717) | 訂單:2502EFE057/008 CR1 <生產備註> 事項如下 . 【美加訂單生產注意事項-CR】1.兩側各加開一個spot cooling增加冷卻效果。 (RMK00717) . 【美加訂單生產注意事項-CR】2.發生毛邊時，請降速生產減輕毛邊程度，暫留討論後再處置。 (RMK00717) | 訂單:2502EFE057/008 CR2 <生產備註> 事項如下 . 【美加訂單生產注意事項-CR】1.兩側各加開一個spot cooling增加冷卻效果。 (RMK00717) . 【美加訂單生產注意事項-CR】2.發生毛邊時，請降速生產減輕毛邊程度，暫留討論後再處置。 (RMK00717) | 訂單:2502EFE057/008 CG1 <生產備註> 事項如下 . 鍍製方式 MIN 訂單. (RMK00073) . MIN訂單為平均厚度放行，實測厚度NG時，如單位長度符合範圍，請放行 (RMK00585) . 【美加訂單生產注意事項-CG1】副操確認完回控制室後，於生產排程鋼號旁簽名紀錄，以利後續追查(該排程生產完，排程單將保留)。 (RMK00717) . 【美加訂單生產注意事項-CG1】中央段副操每顆銲道出Pot時觀察銲道同時，確認Beaver Tail與鋼板接觸之Guide Roll羊毛氈狀況，並適時添加潤滑油(避免乾掉)。 (RMK00717) | 訂單:2502EFE057/008 CG2 <生產備註> 事項如下 . 鍍製方式 MIN 訂單. (RMK00073) . MIN訂單為平均厚度放行，實測厚度NG時，如單位長度符合範圍，請放行 (RMK00585) . 【美加訂單生產注意事項-CG2】1.使用SUB-NOZZLE (RMK00717) | 訂單:2502EFE057/008 CC1 <生產備註> 事項如下 . 【分切】經確認 HR 16.5～21.5 T，分切 4.54～3.62 T OK沒問題，若有特殊狀況請回饋 東澤 (RMK-E_CHIN) . 鍍製方式 MIN 訂單. (RMK00073) . 請品檢務必遵守 30CM*全寬*留1塊給LAB及1塊給塗料商，若背面非"B"字頭則各留2片 (RMK00105) . 品檢人員於LAB試片上註記測試物性耐久及曝曬 (RMK00105) . 【捲取】注意！本單為直立式包裝。禁用STAGGER捲取送包裝！送RCL重處理例外。 (RMK00512) . MIN訂單為平均厚度放行，實測厚度NG時，如單位長度符合範圍，請放行 (RMK00585) . 【美加訂單生產注意事項-CCP】1.請烤漆入口依照正背面漆鋼捲投向規定進行鋼捲投入。 (RMK00717) . 【美加訂單生產注意事項-CCP】2.烤漆入口依照鋼捲投向規定進行鋼捲投入。(CR1/CG1 CR2/CG2-->正向入料。CR1/CG2 CR2/CG1-->反向入料) (RMK00717) . 【美加訂單生產注意事項-CCP】3.此訂單背面漆一律採Nature塗裝，塗裝黏度設定40秒以上 (RMK00717) | 訂單:2502EFE057/008 CC2 <生產備註> 事項如下 . 【分切】經確認 HR 16.5～21.5 T，分切 4.54～3.62 T OK沒問題，若有特殊狀況請回饋 東澤 (RMK-E_CHIN) . 鍍製方式 MIN 訂單. (RMK00073) . 請品檢務必遵守 30CM*全寬*留1塊給LAB及1塊給塗料商，若背面非"B"字頭則各留2片 (RMK00105) . 品檢人員於LAB試片上註記測試物性耐久及曝曬 (RMK00105) . 【捲取】注意！本單為直立式包裝。禁用STAGGER捲取送包裝！送RCL重處理例外。 (RMK00512) . MIN訂單為平均厚度放行，實測厚度NG時，如單位長度符合範圍，請放行 (RMK00585) . 【美加訂單生產注意事項-CCP】1.請烤漆入口依照正背面漆鋼捲投向規定進行鋼捲投入。 (RMK00717) . 【美加訂單生產注意事項-CCP】2.烤漆入口依照鋼捲投向規定進行鋼捲投入。(CR1/CG1 CR2/CG2-->正向入料。CR1/CG2 CR2/CG1-->反向入料) (RMK00717) . 【美加訂單生產注意事項-CCP】3.此訂單背面漆一律採Nature塗裝，塗裝黏度設定40秒以上 (RMK00717) | 訂單:2502EFE057/008 RCL <生產備註> 事項如下 . 【捲取】注意！本單為直立式包裝。禁用STAGGER捲取送包裝！送RCL重處理例外。 (RMK00512) | 訂單:2502EFE057/008 CCPK 無 <生產備註> 事項 | 訂單:2502EFE057/008 CGQC 無 <品檢備註> 事項 | 訂單:2502EFE057/008 CCQC <品檢備註> 事項如下 . 【分切】經確認 HR 16.5～21.5 T，分切 4.54～3.62 T OK沒問題，若有特殊狀況請回饋 東澤 (RMK-E_CHIN) . 請品檢務必遵守 30CM*全寬*留1塊給LAB及1塊給塗料商，若背面非"B"字頭則各留2片 (RMK00105) . 【捲取】注意！本單為直立式包裝。禁用STAGGER捲取送包裝！送RCL重處理例外。 (RMK00512) | 訂單:2502EFE057/008 TOL 無 <生產備註> 事項 | 【分切】經確認 HR 16.5～21.5 T，分切 4.54～3.62 T OK沒問題，若有特殊狀況請回饋 東澤^^/CC1/CC2/CCQC/^^ <<.E_CHIN 2025/04/29 10:37.>> | 訂單 2502EFE057/008 修改記錄如下: 20250425 09:05:39 (25008) 退火碼: >> H2, 用途碼: >> COG001, 背面標示: >> S000, 訂單背面顏色(五碼): >> BW4CY, 背面漆膜厚: >> 12.5, 背面漆塗漆型式幾塗幾烤: >> 2, 鉻酸鹽: >> Z, 訂單厚度: >> 0.0142, 訂單重: >> 40, 重量容許率(下限): >> 10, 重量容許率(上限): >> 10, 訂單寬度: >> 40.875, 鍍製方式: >> MIN, 鋼捲內徑: >> 508, 鋼捲下限重: >> 3.62, 鋼捲上限重: >> 4.54, 壓花條件碼: >> -, 表面花紋: >> R, 綠色識別碼: >> -, 印刷輥號: >> -, 產品代碼: >> PPGL, 皮膜碼: >> -, 單位別: >> I, 油品種類: >> Z, 塗油量: >> Z, 包裝代碼: >> E0 , 保護膜碼: >> -, 客戶試片取樣數量: >> 0, 客戶試片取樣型式: >> -, 調質碼: >> S, 套筒碼: >> N , 規格: >> A792SSGR80, 製造標準: >> ASTM, 表面處理劑種類: >> Z, 表面處理劑塗佈量: >> Z, 伸長率測試: >> N, 硬度測試碼: >> N, 抗拉強度測試: >> N, 降伏強度測試: >> N, 厚度變異: >> 0, 訂單正面顏色(五碼): >> 8B71T, 正面漆膜厚: >> 25, 正面漆塗漆型式幾塗幾烤: >> 2, 修邊碼: >> Y, 重量碼: >> AW, 鋼捲捲向: >> O, 鍍層碼: >> AZ35, | *:
PPGL | 2502EFE057/009 | 1. ASTM 鍍製方式為MIN 與"最終產品保證1/2 ASTM 厚度公差"不能共存 (OFP00216)-{.不符.} 2. 單捲限重檢核 (原料重:16.5~21.5, 分切困難:18.16~19.16, 單捲限重:3.62~4.54)(OFP00031)-{.不符.} | 1. 製造標準為MS、ASTM或銷新加坡之訂單，若無技術指定優先用料，請優先使用國內料，勿使用ANFEN (OFP00406)-{.不符.} 2. ★提醒！MIN訂單先不要配安丰料★ (OFP00664)-{.不符.} | 1. ASTM 鍍製方式為MIN 與"最終產品保證1/2 ASTM 厚度公差"不能共存 (OFP00216)-{.不符.} 2. 鍍製方式為 MIN 或 TMI 時, 冷軋厚度公差 請改為 " 1/2 厚度公差" (OFP00265)-{.不符.} 3. 製造標準為MS、ASTM或銷新加坡之訂單，若無技術指定優先用料，請優先使用國內料，勿使用ANFEN (OFP00406)-{.不符.} 4. 【提醒】！本單為直立式包裝，嚴禁鍍鋅或烤漆後以STAGGER捲取 (OFP00451)-{.不符.} 5. ★提醒！MIN訂單先不要配安丰料★ (OFP00664)-{.不符.} | 訂單:2502EFE057/009 CPL <生產備註> 事項如下 . 除HGI/ HGL 訂單邊緣不噴油. 其餘皆側緣噴油 (RMK00285) . 【美加訂單生產注意事項-CPL】1.客戶美加地區訂單實施修邊刀最大使用顆數上限(20顆) (RMK00717) . 【美加訂單生產注意事項-CPL】2.排程備註:注意修邊品質與毛邊 (RMK00717) . 【美加訂單生產注意事項-CPL】3.去毛邊輥的管制：兩側壓力均設定1.0 kg/cm2 (RMK00717) | 訂單:2502EFE057/009 CR1 <生產備註> 事項如下 . 【美加訂單生產注意事項-CR】1.兩側各加開一個spot cooling增加冷卻效果。 (RMK00717) . 【美加訂單生產注意事項-CR】2.發生毛邊時，請降速生產減輕毛邊程度，暫留討論後再處置。 (RMK00717) | 訂單:2502EFE057/009 CR2 <生產備註> 事項如下 . 【美加訂單生產注意事項-CR】1.兩側各加開一個spot cooling增加冷卻效果。 (RMK00717) . 【美加訂單生產注意事項-CR】2.發生毛邊時，請降速生產減輕毛邊程度，暫留討論後再處置。 (RMK00717) | 訂單:2502EFE057/009 CG1 <生產備註> 事項如下 . 鍍製方式 MIN 訂單. (RMK00073) . MIN訂單為平均厚度放行，實測厚度NG時，如單位長度符合範圍，請放行 (RMK00585) . 【美加訂單生產注意事項-CG1】副操確認完回控制室後，於生產排程鋼號旁簽名紀錄，以利後續追查(該排程生產完，排程單將保留)。 (RMK00717) . 【美加訂單生產注意事項-CG1】中央段副操每顆銲道出Pot時觀察銲道同時，確認Beaver Tail與鋼板接觸之Guide Roll羊毛氈狀況，並適時添加潤滑油(避免乾掉)。 (RMK00717) | 訂單:2502EFE057/009 CG2 <生產備註> 事項如下 . 鍍製方式 MIN 訂單. (RMK00073) . MIN訂單為平均厚度放行，實測厚度NG時，如單位長度符合範圍，請放行 (RMK00585) . 【美加訂單生產注意事項-CG2】1.使用SUB-NOZZLE (RMK00717) | 訂單:2502EFE057/009 CC1 <生產備註> 事項如下 . 【分切】經確認 HR 16.5～21.5 T，分切 4.54～3.62 T OK沒問題，若有特殊狀況請回饋 東澤 (RMK-E_CHIN) . 鍍製方式 MIN 訂單. (RMK00073) . 請品檢務必遵守 30CM*全寬*留1塊給LAB及1塊給塗料商，若背面非"B"字頭則各留2片 (RMK00105) . 品檢人員於LAB試片上註記測試物性耐久及曝曬 (RMK00105) . 【捲取】注意！本單為直立式包裝。禁用STAGGER捲取送包裝！送RCL重處理例外。 (RMK00512) . MIN訂單為平均厚度放行，實測厚度NG時，如單位長度符合範圍，請放行 (RMK00585) . 【美加訂單生產注意事項-CCP】1.請烤漆入口依照正背面漆鋼捲投向規定進行鋼捲投入。 (RMK00717) . 【美加訂單生產注意事項-CCP】2.烤漆入口依照鋼捲投向規定進行鋼捲投入。(CR1/CG1 CR2/CG2-->正向入料。CR1/CG2 CR2/CG1-->反向入料) (RMK00717) . 【美加訂單生產注意事項-CCP】3.此訂單背面漆一律採Nature塗裝，塗裝黏度設定40秒以上 (RMK00717) | 訂單:2502EFE057/009 CC2 <生產備註> 事項如下 . 【分切】經確認 HR 16.5～21.5 T，分切 4.54～3.62 T OK沒問題，若有特殊狀況請回饋 東澤 (RMK-E_CHIN) . 鍍製方式 MIN 訂單. (RMK00073) . 請品檢務必遵守 30CM*全寬*留1塊給LAB及1塊給塗料商，若背面非"B"字頭則各留2片 (RMK00105) . 品檢人員於LAB試片上註記測試物性耐久及曝曬 (RMK00105) . 【捲取】注意！本單為直立式包裝。禁用STAGGER捲取送包裝！送RCL重處理例外。 (RMK00512) . MIN訂單為平均厚度放行，實測厚度NG時，如單位長度符合範圍，請放行 (RMK00585) . 【美加訂單生產注意事項-CCP】1.請烤漆入口依照正背面漆鋼捲投向規定進行鋼捲投入。 (RMK00717) . 【美加訂單生產注意事項-CCP】2.烤漆入口依照鋼捲投向規定進行鋼捲投入。(CR1/CG1 CR2/CG2-->正向入料。CR1/CG2 CR2/CG1-->反向入料) (RMK00717) . 【美加訂單生產注意事項-CCP】3.此訂單背面漆一律採Nature塗裝，塗裝黏度設定40秒以上 (RMK00717) | 訂單:2502EFE057/009 RCL <生產備註> 事項如下 . 【捲取】注意！本單為直立式包裝。禁用STAGGER捲取送包裝！送RCL重處理例外。 (RMK00512) | 訂單:2502EFE057/009 CCPK 無 <生產備註> 事項 | 訂單:2502EFE057/009 CGQC 無 <品檢備註> 事項 | 訂單:2502EFE057/009 CCQC <品檢備註> 事項如下 . 【分切】經確認 HR 16.5～21.5 T，分切 4.54～3.62 T OK沒問題，若有特殊狀況請回饋 東澤 (RMK-E_CHIN) . 請品檢務必遵守 30CM*全寬*留1塊給LAB及1塊給塗料商，若背面非"B"字頭則各留2片 (RMK00105) . 【捲取】注意！本單為直立式包裝。禁用STAGGER捲取送包裝！送RCL重處理例外。 (RMK00512) | 訂單:2502EFE057/009 TOL 無 <生產備註> 事項 | 【分切】經確認 HR 16.5～21.5 T，分切 4.54～3.62 T OK沒問題，若有特殊狀況請回饋 東澤^^/CC1/CC2/CCQC/^^ <<.E_CHIN 2025/04/29 10:43.>> | 訂單 2502EFE057/009 修改記錄如下: 20250425 09:05:47 (25008) 退火碼: >> H2, 用途碼: >> COG001, 背面標示: >> S000, 訂單背面顏色(五碼): >> BW4GY, 背面漆膜厚: >> 12.5, 背面漆塗漆型式幾塗幾烤: >> 2, 鉻酸鹽: >> Z, 訂單厚度: >> 0.0142, 訂單重: >> 40, 重量容許率(下限): >> 10, 重量容許率(上限): >> 10, 訂單寬度: >> 40.875, 鍍製方式: >> MIN, 鋼捲內徑: >> 508, 鋼捲下限重: >> 3.62, 鋼捲上限重: >> 4.54, 壓花條件碼: >> -, 表面花紋: >> R, 綠色識別碼: >> -, 印刷輥號: >> -, 產品代碼: >> PPGL, 皮膜碼: >> -, 單位別: >> I, 油品種類: >> Z, 塗油量: >> Z, 包裝代碼: >> E0 , 保護膜碼: >> -, 客戶試片取樣數量: >> 0, 客戶試片取樣型式: >> -, 調質碼: >> S, 套筒碼: >> N , 規格: >> A792SSGR80, 製造標準: >> ASTM, 表面處理劑種類: >> Z, 表面處理劑塗佈量: >> Z, 伸長率測試: >> N, 硬度測試碼: >> N, 抗拉強度測試: >> N, 降伏強度測試: >> N, 厚度變異: >> 0, 訂單正面顏色(五碼): >> 3B35T, 正面漆膜厚: >> 25, 正面漆塗漆型式幾塗幾烤: >> 2, 修邊碼: >> Y, 重量碼: >> AW, 鋼捲捲向: >> O, 鍍層碼: >> AZ35, | *:
PPGL | 2502EFE057/010 | 1. ASTM 鍍製方式為MIN 與"最終產品保證1/2 ASTM 厚度公差"不能共存 (OFP00216)-{.不符.} 2. 單捲限重檢核 (原料重:16.5~21.5, 分切困難:18.16~19.16, 單捲限重:3.62~4.54)(OFP00031)-{.不符.} | 1. 製造標準為MS、ASTM或銷新加坡之訂單，若無技術指定優先用料，請優先使用國內料，勿使用ANFEN (OFP00406)-{.不符.} 2. ★提醒！MIN訂單先不要配安丰料★ (OFP00664)-{.不符.} | 1. ASTM 鍍製方式為MIN 與"最終產品保證1/2 ASTM 厚度公差"不能共存 (OFP00216)-{.不符.} 2. 鍍製方式為 MIN 或 TMI 時, 冷軋厚度公差 請改為 " 1/2 厚度公差" (OFP00265)-{.不符.} 3. 製造標準為MS、ASTM或銷新加坡之訂單，若無技術指定優先用料，請優先使用國內料，勿使用ANFEN (OFP00406)-{.不符.} 4. 【提醒】！本單為直立式包裝，嚴禁鍍鋅或烤漆後以STAGGER捲取 (OFP00451)-{.不符.} 5. ★提醒！MIN訂單先不要配安丰料★ (OFP00664)-{.不符.} | 訂單:2502EFE057/010 CPL <生產備註> 事項如下 . 除HGI/ HGL 訂單邊緣不噴油. 其餘皆側緣噴油 (RMK00285) . 【美加訂單生產注意事項-CPL】1.客戶美加地區訂單實施修邊刀最大使用顆數上限(20顆) (RMK00717) . 【美加訂單生產注意事項-CPL】2.排程備註:注意修邊品質與毛邊 (RMK00717) . 【美加訂單生產注意事項-CPL】3.去毛邊輥的管制：兩側壓力均設定1.0 kg/cm2 (RMK00717) | 訂單:2502EFE057/010 CR1 <生產備註> 事項如下 . 【美加訂單生產注意事項-CR】1.兩側各加開一個spot cooling增加冷卻效果。 (RMK00717) . 【美加訂單生產注意事項-CR】2.發生毛邊時，請降速生產減輕毛邊程度，暫留討論後再處置。 (RMK00717) | 訂單:2502EFE057/010 CR2 <生產備註> 事項如下 . 【美加訂單生產注意事項-CR】1.兩側各加開一個spot cooling增加冷卻效果。 (RMK00717) . 【美加訂單生產注意事項-CR】2.發生毛邊時，請降速生產減輕毛邊程度，暫留討論後再處置。 (RMK00717) | 訂單:2502EFE057/010 CG1 <生產備註> 事項如下 . 鍍製方式 MIN 訂單. (RMK00073) . MIN訂單為平均厚度放行，實測厚度NG時，如單位長度符合範圍，請放行 (RMK00585) . 【美加訂單生產注意事項-CG1】副操確認完回控制室後，於生產排程鋼號旁簽名紀錄，以利後續追查(該排程生產完，排程單將保留)。 (RMK00717) . 【美加訂單生產注意事項-CG1】中央段副操每顆銲道出Pot時觀察銲道同時，確認Beaver Tail與鋼板接觸之Guide Roll羊毛氈狀況，並適時添加潤滑油(避免乾掉)。 (RMK00717) | 訂單:2502EFE057/010 CG2 <生產備註> 事項如下 . 鍍製方式 MIN 訂單. (RMK00073) . MIN訂單為平均厚度放行，實測厚度NG時，如單位長度符合範圍，請放行 (RMK00585) . 【美加訂單生產注意事項-CG2】1.使用SUB-NOZZLE (RMK00717) | 訂單:2502EFE057/010 CC1 <生產備註> 事項如下 . 【分切】經確認 HR 16.5～21.5 T，分切 4.54～3.62 T OK沒問題，若有特殊狀況請回饋 東澤 (RMK-E_CHIN) . 鍍製方式 MIN 訂單. (RMK00073) . 請品檢務必遵守 30CM*全寬*留1塊給LAB及1塊給塗料商，若背面非"B"字頭則各留2片 (RMK00105) . 品檢人員於LAB試片上註記測試物性耐久及曝曬 (RMK00105) . 【捲取】注意！本單為直立式包裝。禁用STAGGER捲取送包裝！送RCL重處理例外。 (RMK00512) . MIN訂單為平均厚度放行，實測厚度NG時，如單位長度符合範圍，請放行 (RMK00585) . 【美加訂單生產注意事項-CCP】1.請烤漆入口依照正背面漆鋼捲投向規定進行鋼捲投入。 (RMK00717) . 【美加訂單生產注意事項-CCP】2.烤漆入口依照鋼捲投向規定進行鋼捲投入。(CR1/CG1 CR2/CG2-->正向入料。CR1/CG2 CR2/CG1-->反向入料) (RMK00717) . 【美加訂單生產注意事項-CCP】3.此訂單背面漆一律採Nature塗裝，塗裝黏度設定40秒以上 (RMK00717) | 訂單:2502EFE057/010 CC2 <生產備註> 事項如下 . 【分切】經確認 HR 16.5～21.5 T，分切 4.54～3.62 T OK沒問題，若有特殊狀況請回饋 東澤 (RMK-E_CHIN) . 鍍製方式 MIN 訂單. (RMK00073) . 請品檢務必遵守 30CM*全寬*留1塊給LAB及1塊給塗料商，若背面非"B"字頭則各留2片 (RMK00105) . 品檢人員於LAB試片上註記測試物性耐久及曝曬 (RMK00105) . 【捲取】注意！本單為直立式包裝。禁用STAGGER捲取送包裝！送RCL重處理例外。 (RMK00512) . MIN訂單為平均厚度放行，實測厚度NG時，如單位長度符合範圍，請放行 (RMK00585) . 【美加訂單生產注意事項-CCP】1.請烤漆入口依照正背面漆鋼捲投向規定進行鋼捲投入。 (RMK00717) . 【美加訂單生產注意事項-CCP】2.烤漆入口依照鋼捲投向規定進行鋼捲投入。(CR1/CG1 CR2/CG2-->正向入料。CR1/CG2 CR2/CG1-->反向入料) (RMK00717) . 【美加訂單生產注意事項-CCP】3.此訂單背面漆一律採Nature塗裝，塗裝黏度設定40秒以上 (RMK00717) | 訂單:2502EFE057/010 RCL <生產備註> 事項如下 . 【捲取】注意！本單為直立式包裝。禁用STAGGER捲取送包裝！送RCL重處理例外。 (RMK00512) | 訂單:2502EFE057/010 CCPK 無 <生產備註> 事項 | 訂單:2502EFE057/010 CGQC 無 <品檢備註> 事項 | 訂單:2502EFE057/010 CCQC <品檢備註> 事項如下 . 【分切】經確認 HR 16.5～21.5 T，分切 4.54～3.62 T OK沒問題，若有特殊狀況請回饋 東澤 (RMK-E_CHIN) . 請品檢務必遵守 30CM*全寬*留1塊給LAB及1塊給塗料商，若背面非"B"字頭則各留2片 (RMK00105) . 【捲取】注意！本單為直立式包裝。禁用STAGGER捲取送包裝！送RCL重處理例外。 (RMK00512) | 訂單:2502EFE057/010 TOL 無 <生產備註> 事項 | 【分切】經確認 HR 16.5～21.5 T，分切 4.54～3.62 T OK沒問題，若有特殊狀況請回饋 東澤^^/CC1/CC2/CCQC/^^ <<.E_CHIN 2025/04/29 10:49.>> | 訂單 2502EFE057/010 修改記錄如下: 20250425 09:05:57 (25008) 退火碼: >> H2, 用途碼: >> COG001, 背面標示: >> S000, 訂單背面顏色(五碼): >> BW4CY, 背面漆膜厚: >> 12.5, 背面漆塗漆型式幾塗幾烤: >> 2, 鉻酸鹽: >> Z, 訂單厚度: >> 0.0142, 訂單重: >> 100, 重量容許率(下限): >> 10, 重量容許率(上限): >> 10, 訂單寬度: >> 40.875, 鍍製方式: >> MIN, 鋼捲內徑: >> 508, 鋼捲下限重: >> 3.62, 鋼捲上限重: >> 4.54, 壓花條件碼: >> -, 表面花紋: >> R, 綠色識別碼: >> -, 印刷輥號: >> -, 產品代碼: >> PPGL, 皮膜碼: >> -, 單位別: >> I, 油品種類: >> Z, 塗油量: >> Z, 包裝代碼: >> E0 , 保護膜碼: >> -, 客戶試片取樣數量: >> 0, 客戶試片取樣型式: >> -, 調質碼: >> S, 套筒碼: >> N , 規格: >> A792SSGR80, 製造標準: >> ASTM, 表面處理劑種類: >> Z, 表面處理劑塗佈量: >> Z, 伸長率測試: >> N, 硬度測試碼: >> N, 抗拉強度測試: >> N, 降伏強度測試: >> N, 厚度變異: >> 0, 訂單正面顏色(五碼): >> 3Y69T, 正面漆膜厚: >> 25, 正面漆塗漆型式幾塗幾烤: >> 2, 修邊碼: >> Y, 重量碼: >> AW, 鋼捲捲向: >> O, 鍍層碼: >> AZ35, | *:
PPGL | 2502EFE057/011 | 1. ASTM 鍍製方式為MIN 與"最終產品保證1/2 ASTM 厚度公差"不能共存 (OFP00216)-{.不符.} 2. 單捲限重檢核 (原料重:16.5~21.5, 分切困難:18.16~19.16, 單捲限重:3.62~4.54)(OFP00031)-{.不符.} | 1. 製造標準為MS、ASTM或銷新加坡之訂單，若無技術指定優先用料，請優先使用國內料，勿使用ANFEN (OFP00406)-{.不符.} 2. ★提醒！MIN訂單先不要配安丰料★ (OFP00664)-{.不符.} | 1. ASTM 鍍製方式為MIN 與"最終產品保證1/2 ASTM 厚度公差"不能共存 (OFP00216)-{.不符.} 2. 鍍製方式為 MIN 或 TMI 時, 冷軋厚度公差 請改為 " 1/2 厚度公差" (OFP00265)-{.不符.} 3. 製造標準為MS、ASTM或銷新加坡之訂單，若無技術指定優先用料，請優先使用國內料，勿使用ANFEN (OFP00406)-{.不符.} 4. 【提醒】！本單為直立式包裝，嚴禁鍍鋅或烤漆後以STAGGER捲取 (OFP00451)-{.不符.} 5. ★提醒！MIN訂單先不要配安丰料★ (OFP00664)-{.不符.} | 訂單:2502EFE057/011 CPL <生產備註> 事項如下 . 除HGI/ HGL 訂單邊緣不噴油. 其餘皆側緣噴油 (RMK00285) . 【美加訂單生產注意事項-CPL】1.客戶美加地區訂單實施修邊刀最大使用顆數上限(20顆) (RMK00717) . 【美加訂單生產注意事項-CPL】2.排程備註:注意修邊品質與毛邊 (RMK00717) . 【美加訂單生產注意事項-CPL】3.去毛邊輥的管制：兩側壓力均設定1.0 kg/cm2 (RMK00717) | 訂單:2502EFE057/011 CR1 <生產備註> 事項如下 . 【美加訂單生產注意事項-CR】1.兩側各加開一個spot cooling增加冷卻效果。 (RMK00717) . 【美加訂單生產注意事項-CR】2.發生毛邊時，請降速生產減輕毛邊程度，暫留討論後再處置。 (RMK00717) | 訂單:2502EFE057/011 CR2 <生產備註> 事項如下 . 【美加訂單生產注意事項-CR】1.兩側各加開一個spot cooling增加冷卻效果。 (RMK00717) . 【美加訂單生產注意事項-CR】2.發生毛邊時，請降速生產減輕毛邊程度，暫留討論後再處置。 (RMK00717) | 訂單:2502EFE057/011 CG1 <生產備註> 事項如下 . 鍍製方式 MIN 訂單. (RMK00073) . MIN訂單為平均厚度放行，實測厚度NG時，如單位長度符合範圍，請放行 (RMK00585) . 【美加訂單生產注意事項-CG1】副操確認完回控制室後，於生產排程鋼號旁簽名紀錄，以利後續追查(該排程生產完，排程單將保留)。 (RMK00717) . 【美加訂單生產注意事項-CG1】中央段副操每顆銲道出Pot時觀察銲道同時，確認Beaver Tail與鋼板接觸之Guide Roll羊毛氈狀況，並適時添加潤滑油(避免乾掉)。 (RMK00717) | 訂單:2502EFE057/011 CG2 <生產備註> 事項如下 . 鍍製方式 MIN 訂單. (RMK00073) . MIN訂單為平均厚度放行，實測厚度NG時，如單位長度符合範圍，請放行 (RMK00585) . 【美加訂單生產注意事項-CG2】1.使用SUB-NOZZLE (RMK00717) | 訂單:2502EFE057/011 CC1 <生產備註> 事項如下 . 【分切】經確認 HR 16.5～21.5 T，分切 4.54～3.62 T OK沒問題，若有特殊狀況請回饋 東澤 (RMK-E_CHIN) . 鍍製方式 MIN 訂單. (RMK00073) . 請品檢務必遵守 30CM*全寬*留1塊給LAB及1塊給塗料商，若背面非"B"字頭則各留2片 (RMK00105) . 品檢人員於LAB試片上註記測試物性耐久及曝曬 (RMK00105) . 【捲取】注意！本單為直立式包裝。禁用STAGGER捲取送包裝！送RCL重處理例外。 (RMK00512) . MIN訂單為平均厚度放行，實測厚度NG時，如單位長度符合範圍，請放行 (RMK00585) . 【水痕】因YCP 近似深黑色水痕可能嚴重，因此指定CC1生產注意W/Q 使用純水與水量控制 (RMK00596) . 【美加訂單生產注意事項-CCP】1.請烤漆入口依照正背面漆鋼捲投向規定進行鋼捲投入。 (RMK00717) . 【美加訂單生產注意事項-CCP】2.烤漆入口依照鋼捲投向規定進行鋼捲投入。(CR1/CG1 CR2/CG2-->正向入料。CR1/CG2 CR2/CG1-->反向入料) (RMK00717) . 【美加訂單生產注意事項-CCP】3.此訂單背面漆一律採Nature塗裝，塗裝黏度設定40秒以上 (RMK00717) | 訂單:2502EFE057/011 CC2 <生產備註> 事項如下 . 【分切】經確認 HR 16.5～21.5 T，分切 4.54～3.62 T OK沒問題，若有特殊狀況請回饋 東澤 (RMK-E_CHIN) . 鍍製方式 MIN 訂單. (RMK00073) . 請品檢務必遵守 30CM*全寬*留1塊給LAB及1塊給塗料商，若背面非"B"字頭則各留2片 (RMK00105) . 品檢人員於LAB試片上註記測試物性耐久及曝曬 (RMK00105) . 【捲取】注意！本單為直立式包裝。禁用STAGGER捲取送包裝！送RCL重處理例外。 (RMK00512) . MIN訂單為平均厚度放行，實測厚度NG時，如單位長度符合範圍，請放行 (RMK00585) . 【水痕】因YCP 近似深黑色水痕可能嚴重，因此指定CC1生產注意W/Q 使用純水與水量控制 (RMK00596) . 【美加訂單生產注意事項-CCP】1.請烤漆入口依照正背面漆鋼捲投向規定進行鋼捲投入。 (RMK00717) . 【美加訂單生產注意事項-CCP】2.烤漆入口依照鋼捲投向規定進行鋼捲投入。(CR1/CG1 CR2/CG2-->正向入料。CR1/CG2 CR2/CG1-->反向入料) (RMK00717) . 【美加訂單生產注意事項-CCP】3.此訂單背面漆一律採Nature塗裝，塗裝黏度設定40秒以上 (RMK00717) | 訂單:2502EFE057/011 RCL <生產備註> 事項如下 . 【捲取】注意！本單為直立式包裝。禁用STAGGER捲取送包裝！送RCL重處理例外。 (RMK00512) | 訂單:2502EFE057/011 CCPK 無 <生產備註> 事項 | 訂單:2502EFE057/011 CGQC 無 <品檢備註> 事項 | 訂單:2502EFE057/011 CCQC <品檢備註> 事項如下 . 【分切】經確認 HR 16.5～21.5 T，分切 4.54～3.62 T OK沒問題，若有特殊狀況請回饋 東澤 (RMK-E_CHIN) . 請品檢務必遵守 30CM*全寬*留1塊給LAB及1塊給塗料商，若背面非"B"字頭則各留2片 (RMK00105) . 【捲取】注意！本單為直立式包裝。禁用STAGGER捲取送包裝！送RCL重處理例外。 (RMK00512) | 訂單:2502EFE057/011 TOL 無 <生產備註> 事項 | 【分切】經確認 HR 16.5～21.5 T，分切 4.54～3.62 T OK沒問題，若有特殊狀況請回饋 東澤^^/CC1/CC2/CCQC/^^ <<.E_CHIN 2025/04/29 10:53.>> | 訂單 2502EFE057/011 修改記錄如下: 20250425 09:06:04 (25008) 退火碼: >> H2, 用途碼: >> COG001, 背面標示: >> S000, 訂單背面顏色(五碼): >> BW4CY, 背面漆膜厚: >> 12.5, 背面漆塗漆型式幾塗幾烤: >> 2, 鉻酸鹽: >> Z, 訂單厚度: >> 0.0142, 訂單重: >> 100, 重量容許率(下限): >> 10, 重量容許率(上限): >> 10, 訂單寬度: >> 40.875, 鍍製方式: >> MIN, 鋼捲內徑: >> 508, 鋼捲下限重: >> 3.62, 鋼捲上限重: >> 4.54, 壓花條件碼: >> -, 表面花紋: >> R, 綠色識別碼: >> -, 印刷輥號: >> -, 產品代碼: >> PPGL, 皮膜碼: >> -, 單位別: >> I, 油品種類: >> Z, 塗油量: >> Z, 包裝代碼: >> E0 , 保護膜碼: >> -, 客戶試片取樣數量: >> 0, 客戶試片取樣型式: >> -, 調質碼: >> S, 套筒碼: >> N , 規格: >> A792SSGR80, 製造標準: >> ASTM, 表面處理劑種類: >> Z, 表面處理劑塗佈量: >> Z, 伸長率測試: >> N, 硬度測試碼: >> N, 抗拉強度測試: >> N, 降伏強度測試: >> N, 厚度變異: >> 0, 訂單正面顏色(五碼): >> 7Y91T, 正面漆膜厚: >> 25, 正面漆塗漆型式幾塗幾烤: >> 2, 修邊碼: >> Y, 重量碼: >> AW, 鋼捲捲向: >> O, 鍍層碼: >> AZ35, | *:
PPGL | 2502EFE057/012 | 1. ASTM 鍍製方式為MIN 與"最終產品保證1/2 ASTM 厚度公差"不能共存 (OFP00216)-{.不符.} 2. 單捲限重檢核 (原料重:16.5~21.5, 分切困難:18.16~19.16, 單捲限重:3.62~4.54)(OFP00031)-{.不符.} | 1. 製造標準為MS、ASTM或銷新加坡之訂單，若無技術指定優先用料，請優先使用國內料，勿使用ANFEN (OFP00406)-{.不符.} 2. ★提醒！MIN訂單先不要配安丰料★ (OFP00664)-{.不符.} | 1. ASTM 鍍製方式為MIN 與"最終產品保證1/2 ASTM 厚度公差"不能共存 (OFP00216)-{.不符.} 2. 鍍製方式為 MIN 或 TMI 時, 冷軋厚度公差 請改為 " 1/2 厚度公差" (OFP00265)-{.不符.} 3. 製造標準為MS、ASTM或銷新加坡之訂單，若無技術指定優先用料，請優先使用國內料，勿使用ANFEN (OFP00406)-{.不符.} 4. 【提醒】！本單為直立式包裝，嚴禁鍍鋅或烤漆後以STAGGER捲取 (OFP00451)-{.不符.} 5. ★提醒！MIN訂單先不要配安丰料★ (OFP00664)-{.不符.} | 訂單:2502EFE057/012 CPL <生產備註> 事項如下 . 除HGI/ HGL 訂單邊緣不噴油. 其餘皆側緣噴油 (RMK00285) . 【美加訂單生產注意事項-CPL】1.客戶美加地區訂單實施修邊刀最大使用顆數上限(20顆) (RMK00717) . 【美加訂單生產注意事項-CPL】2.排程備註:注意修邊品質與毛邊 (RMK00717) . 【美加訂單生產注意事項-CPL】3.去毛邊輥的管制：兩側壓力均設定1.0 kg/cm2 (RMK00717) | 訂單:2502EFE057/012 CR1 <生產備註> 事項如下 . 【美加訂單生產注意事項-CR】1.兩側各加開一個spot cooling增加冷卻效果。 (RMK00717) . 【美加訂單生產注意事項-CR】2.發生毛邊時，請降速生產減輕毛邊程度，暫留討論後再處置。 (RMK00717) | 訂單:2502EFE057/012 CR2 <生產備註> 事項如下 . 【美加訂單生產注意事項-CR】1.兩側各加開一個spot cooling增加冷卻效果。 (RMK00717) . 【美加訂單生產注意事項-CR】2.發生毛邊時，請降速生產減輕毛邊程度，暫留討論後再處置。 (RMK00717) | 訂單:2502EFE057/012 CG1 <生產備註> 事項如下 . 鍍製方式 MIN 訂單. (RMK00073) . MIN訂單為平均厚度放行，實測厚度NG時，如單位長度符合範圍，請放行 (RMK00585) . 【美加訂單生產注意事項-CG1】副操確認完回控制室後，於生產排程鋼號旁簽名紀錄，以利後續追查(該排程生產完，排程單將保留)。 (RMK00717) . 【美加訂單生產注意事項-CG1】中央段副操每顆銲道出Pot時觀察銲道同時，確認Beaver Tail與鋼板接觸之Guide Roll羊毛氈狀況，並適時添加潤滑油(避免乾掉)。 (RMK00717) | 訂單:2502EFE057/012 CG2 <生產備註> 事項如下 . 鍍製方式 MIN 訂單. (RMK00073) . MIN訂單為平均厚度放行，實測厚度NG時，如單位長度符合範圍，請放行 (RMK00585) . 【美加訂單生產注意事項-CG2】1.使用SUB-NOZZLE (RMK00717) | 訂單:2502EFE057/012 CC1 <生產備註> 事項如下 . 【分切】經確認 HR 16.5～21.5 T，分切 4.54～3.62 T OK沒問題，若有特殊狀況請回饋 東澤 (RMK-E_CHIN) . 【留板】YCP 新色第一次生產！請留 "30 cm X全寬" 烤漆板一片。請貼標籤+寫YCP (RMK-E_CHIN) . 鍍製方式 MIN 訂單. (RMK00073) . 【捲取】注意！本單為直立式包裝。禁用STAGGER捲取送包裝！送RCL重處理例外。 (RMK00512) . MIN訂單為平均厚度放行，實測厚度NG時，如單位長度符合範圍，請放行 (RMK00585) . 【美加訂單生產注意事項-CCP】1.請烤漆入口依照正背面漆鋼捲投向規定進行鋼捲投入。 (RMK00717) . 【美加訂單生產注意事項-CCP】2.烤漆入口依照鋼捲投向規定進行鋼捲投入。(CR1/CG1 CR2/CG2-->正向入料。CR1/CG2 CR2/CG1-->反向入料) (RMK00717) . 【美加訂單生產注意事項-CCP】3.此訂單背面漆一律採Nature塗裝，塗裝黏度設定40秒以上 (RMK00717) | 訂單:2502EFE057/012 CC2 <生產備註> 事項如下 . 【分切】經確認 HR 16.5～21.5 T，分切 4.54～3.62 T OK沒問題，若有特殊狀況請回饋 東澤 (RMK-E_CHIN) . 【留板】YCP 新色第一次生產！請留 "30 cm X全寬" 烤漆板一片。請貼標籤+寫YCP (RMK-E_CHIN) . 鍍製方式 MIN 訂單. (RMK00073) . 【捲取】注意！本單為直立式包裝。禁用STAGGER捲取送包裝！送RCL重處理例外。 (RMK00512) . MIN訂單為平均厚度放行，實測厚度NG時，如單位長度符合範圍，請放行 (RMK00585) . 【美加訂單生產注意事項-CCP】1.請烤漆入口依照正背面漆鋼捲投向規定進行鋼捲投入。 (RMK00717) . 【美加訂單生產注意事項-CCP】2.烤漆入口依照鋼捲投向規定進行鋼捲投入。(CR1/CG1 CR2/CG2-->正向入料。CR1/CG2 CR2/CG1-->反向入料) (RMK00717) . 【美加訂單生產注意事項-CCP】3.此訂單背面漆一律採Nature塗裝，塗裝黏度設定40秒以上 (RMK00717) | 訂單:2502EFE057/012 RCL <生產備註> 事項如下 . 【捲取】注意！本單為直立式包裝。禁用STAGGER捲取送包裝！送RCL重處理例外。 (RMK00512) | 訂單:2502EFE057/012 CCPK 無 <生產備註> 事項 | 訂單:2502EFE057/012 CGQC 無 <品檢備註> 事項 | 訂單:2502EFE057/012 CCQC <品檢備註> 事項如下 . 【分切】經確認 HR 16.5～21.5 T，分切 4.54～3.62 T OK沒問題，若有特殊狀況請回饋 東澤 (RMK-E_CHIN) . 【留板】YCP 新色第一次生產！請留 "30 cm X全寬" 烤漆板一片。請貼標籤+寫YCP (RMK-E_CHIN) . 【捲取】注意！本單為直立式包裝。禁用STAGGER捲取送包裝！送RCL重處理例外。 (RMK00512) | 訂單:2502EFE057/012 TOL 無 <生產備註> 事項 | 【留板】YCP 新色第一次生產！請留 "30 cm X全寬" 烤漆板一片。請貼標籤+寫YCP^^/CC1/CC2/CCQC/^^ <<.E_CHIN 2025/04/29 10:59.>> 【分切】經確認 HR 16.5～21.5 T，分切 4.54～3.62 T OK沒問題，若有特殊狀況請回饋 東澤^^/CC1/CC2/CCQC/^^ <<.E_CHIN 2025/04/29 11:01.>> | 訂單 2502EFE057/012 修改記錄如下: 20250425 09:06:12 (25008) 退火碼: >> H2, 用途碼: >> COG001, 背面標示: >> S000, 訂單背面顏色(五碼): >> BW4CY, 背面漆膜厚: >> 12.5, 背面漆塗漆型式幾塗幾烤: >> 2, 鉻酸鹽: >> Z, 訂單厚度: >> 0.0142, 訂單重: >> 40, 重量容許率(下限): >> 10, 重量容許率(上限): >> 10, 訂單寬度: >> 40.875, 鍍製方式: >> MIN, 鋼捲內徑: >> 508, 鋼捲下限重: >> 3.62, 鋼捲上限重: >> 4.54, 壓花條件碼: >> -, 表面花紋: >> R, 綠色識別碼: >> -, 印刷輥號: >> -, 產品代碼: >> PPGL, 皮膜碼: >> -, 單位別: >> I, 油品種類: >> Z, 塗油量: >> Z, 包裝代碼: >> E0 , 保護膜碼: >> -, 客戶試片取樣數量: >> 0, 客戶試片取樣型式: >> -, 調質碼: >> S, 套筒碼: >> N , 規格: >> A792SSGR80, 製造標準: >> ASTM, 表面處理劑種類: >> Z, 表面處理劑塗佈量: >> Z, 伸長率測試: >> N, 硬度測試碼: >> N, 抗拉強度測試: >> N, 降伏強度測試: >> N, 厚度變異: >> 0, 訂單正面顏色(五碼): >> 5R720, 正面漆膜厚: >> 25, 正面漆塗漆型式幾塗幾烤: >> 2, 修邊碼: >> Y, 重量碼: >> AW, 鋼捲捲向: >> O, 鍍層碼: >> AZ35, 20250429 16:46:37 (25008) 用途碼: COG001 >> COA001, | *:
PPGL | 2502EFE057/013 | 1. ASTM 鍍製方式為MIN 與"最終產品保證1/2 ASTM 厚度公差"不能共存 (OFP00216)-{.不符.} 2. 單捲限重檢核 (原料重:16.5~21.5, 分切困難:18.16~19.16, 單捲限重:3.62~4.54)(OFP00031)-{.不符.} | 1. 製造標準為MS、ASTM或銷新加坡之訂單，若無技術指定優先用料，請優先使用國內料，勿使用ANFEN (OFP00406)-{.不符.} 2. ★提醒！MIN訂單先不要配安丰料★ (OFP00664)-{.不符.} | 1. ASTM 鍍製方式為MIN 與"最終產品保證1/2 ASTM 厚度公差"不能共存 (OFP00216)-{.不符.} 2. 鍍製方式為 MIN 或 TMI 時, 冷軋厚度公差 請改為 " 1/2 厚度公差" (OFP00265)-{.不符.} 3. 製造標準為MS、ASTM或銷新加坡之訂單，若無技術指定優先用料，請優先使用國內料，勿使用ANFEN (OFP00406)-{.不符.} 4. 【提醒】！本單為直立式包裝，嚴禁鍍鋅或烤漆後以STAGGER捲取 (OFP00451)-{.不符.} 5. ★提醒！MIN訂單先不要配安丰料★ (OFP00664)-{.不符.} | 訂單:2502EFE057/013 CPL <生產備註> 事項如下 . 除HGI/ HGL 訂單邊緣不噴油. 其餘皆側緣噴油 (RMK00285) . 【美加訂單生產注意事項-CPL】1.客戶美加地區訂單實施修邊刀最大使用顆數上限(20顆) (RMK00717) . 【美加訂單生產注意事項-CPL】2.排程備註:注意修邊品質與毛邊 (RMK00717) . 【美加訂單生產注意事項-CPL】3.去毛邊輥的管制：兩側壓力均設定1.0 kg/cm2 (RMK00717) | 訂單:2502EFE057/013 CR1 <生產備註> 事項如下 . 【美加訂單生產注意事項-CR】1.兩側各加開一個spot cooling增加冷卻效果。 (RMK00717) . 【美加訂單生產注意事項-CR】2.發生毛邊時，請降速生產減輕毛邊程度，暫留討論後再處置。 (RMK00717) | 訂單:2502EFE057/013 CR2 <生產備註> 事項如下 . 【美加訂單生產注意事項-CR】1.兩側各加開一個spot cooling增加冷卻效果。 (RMK00717) . 【美加訂單生產注意事項-CR】2.發生毛邊時，請降速生產減輕毛邊程度，暫留討論後再處置。 (RMK00717) | 訂單:2502EFE057/013 CG1 <生產備註> 事項如下 . 鍍製方式 MIN 訂單. (RMK00073) . MIN訂單為平均厚度放行，實測厚度NG時，如單位長度符合範圍，請放行 (RMK00585) . 【美加訂單生產注意事項-CG1】副操確認完回控制室後，於生產排程鋼號旁簽名紀錄，以利後續追查(該排程生產完，排程單將保留)。 (RMK00717) . 【美加訂單生產注意事項-CG1】中央段副操每顆銲道出Pot時觀察銲道同時，確認Beaver Tail與鋼板接觸之Guide Roll羊毛氈狀況，並適時添加潤滑油(避免乾掉)。 (RMK00717) | 訂單:2502EFE057/013 CG2 <生產備註> 事項如下 . 鍍製方式 MIN 訂單. (RMK00073) . MIN訂單為平均厚度放行，實測厚度NG時，如單位長度符合範圍，請放行 (RMK00585) . 【美加訂單生產注意事項-CG2】1.使用SUB-NOZZLE (RMK00717) | 訂單:2502EFE057/013 CC1 <生產備註> 事項如下 . 【分切】經確認 HR 16.5～21.5 T，分切 4.54～3.62 T OK沒問題，若有特殊狀況請回饋 東澤 (RMK-E_CHIN) . 【留板】YCP 新色第一次生產！請留 "30 cm X全寬" 烤漆板一片。請貼標籤+寫YCP (RMK-E_CHIN) . 鍍製方式 MIN 訂單. (RMK00073) . 請品檢務必遵守 30CM*全寬*留1塊給LAB及1塊給塗料商，若背面非"B"字頭則各留2片 (RMK00105) . 品檢人員於LAB試片上註記測試物性耐久及曝曬 (RMK00105) . 【捲取】注意！本單為直立式包裝。禁用STAGGER捲取送包裝！送RCL重處理例外。 (RMK00512) . MIN訂單為平均厚度放行，實測厚度NG時，如單位長度符合範圍，請放行 (RMK00585) . 【美加訂單生產注意事項-CCP】1.請烤漆入口依照正背面漆鋼捲投向規定進行鋼捲投入。 (RMK00717) . 【美加訂單生產注意事項-CCP】2.烤漆入口依照鋼捲投向規定進行鋼捲投入。(CR1/CG1 CR2/CG2-->正向入料。CR1/CG2 CR2/CG1-->反向入料) (RMK00717) . 【美加訂單生產注意事項-CCP】3.此訂單背面漆一律採Nature塗裝，塗裝黏度設定40秒以上 (RMK00717) | 訂單:2502EFE057/013 CC2 <生產備註> 事項如下 . 【分切】經確認 HR 16.5～21.5 T，分切 4.54～3.62 T OK沒問題，若有特殊狀況請回饋 東澤 (RMK-E_CHIN) . 【留板】YCP 新色第一次生產！請留 "30 cm X全寬" 烤漆板一片。請貼標籤+寫YCP (RMK-E_CHIN) . 鍍製方式 MIN 訂單. (RMK00073) . 請品檢務必遵守 30CM*全寬*留1塊給LAB及1塊給塗料商，若背面非"B"字頭則各留2片 (RMK00105) . 品檢人員於LAB試片上註記測試物性耐久及曝曬 (RMK00105) . 【捲取】注意！本單為直立式包裝。禁用STAGGER捲取送包裝！送RCL重處理例外。 (RMK00512) . MIN訂單為平均厚度放行，實測厚度NG時，如單位長度符合範圍，請放行 (RMK00585) . 【美加訂單生產注意事項-CCP】1.請烤漆入口依照正背面漆鋼捲投向規定進行鋼捲投入。 (RMK00717) . 【美加訂單生產注意事項-CCP】2.烤漆入口依照鋼捲投向規定進行鋼捲投入。(CR1/CG1 CR2/CG2-->正向入料。CR1/CG2 CR2/CG1-->反向入料) (RMK00717) . 【美加訂單生產注意事項-CCP】3.此訂單背面漆一律採Nature塗裝，塗裝黏度設定40秒以上 (RMK00717) | 訂單:2502EFE057/013 RCL <生產備註> 事項如下 . 【捲取】注意！本單為直立式包裝。禁用STAGGER捲取送包裝！送RCL重處理例外。 (RMK00512) | 訂單:2502EFE057/013 CCPK 無 <生產備註> 事項 | 訂單:2502EFE057/013 CGQC 無 <品檢備註> 事項 | 訂單:2502EFE057/013 CCQC <品檢備註> 事項如下 . 【分切】經確認 HR 16.5～21.5 T，分切 4.54～3.62 T OK沒問題，若有特殊狀況請回饋 東澤 (RMK-E_CHIN) . 【留板】YCP 新色第一次生產！請留 "30 cm X全寬" 烤漆板一片。請貼標籤+寫YCP (RMK-E_CHIN) . 請品檢務必遵守 30CM*全寬*留1塊給LAB及1塊給塗料商，若背面非"B"字頭則各留2片 (RMK00105) . 【捲取】注意！本單為直立式包裝。禁用STAGGER捲取送包裝！送RCL重處理例外。 (RMK00512) | 訂單:2502EFE057/013 TOL 無 <生產備註> 事項 | 【留板】YCP 新色第一次生產！請留 "30 cm X全寬" 烤漆板一片。請貼標籤+寫YCP^^/CC1/CC2/CCQC/^^ <<.E_CHIN 2025/04/29 11:05.>> 【分切】經確認 HR 16.5～21.5 T，分切 4.54～3.62 T OK沒問題，若有特殊狀況請回饋 東澤^^/CC1/CC2/CCQC/^^ <<.E_CHIN 2025/04/29 11:06.>> | 訂單 2502EFE057/013 修改記錄如下: 20250425 09:06:21 (25008) 退火碼: >> H2, 用途碼: >> COG001, 背面標示: >> S000, 訂單背面顏色(五碼): >> BW4CY, 背面漆膜厚: >> 12.5, 背面漆塗漆型式幾塗幾烤: >> 2, 鉻酸鹽: >> Z, 訂單厚度: >> 0.0142, 訂單重: >> 40, 重量容許率(下限): >> 10, 重量容許率(上限): >> 10, 訂單寬度: >> 40.875, 鍍製方式: >> MIN, 鋼捲內徑: >> 508, 鋼捲下限重: >> 3.62, 鋼捲上限重: >> 4.54, 壓花條件碼: >> -, 表面花紋: >> R, 綠色識別碼: >> -, 印刷輥號: >> -, 產品代碼: >> PPGL, 皮膜碼: >> -, 單位別: >> I, 油品種類: >> Z, 塗油量: >> Z, 包裝代碼: >> E0 , 保護膜碼: >> -, 客戶試片取樣數量: >> 0, 客戶試片取樣型式: >> -, 調質碼: >> S, 套筒碼: >> N , 規格: >> A792SSGR80, 製造標準: >> ASTM, 表面處理劑種類: >> Z, 表面處理劑塗佈量: >> Z, 伸長率測試: >> N, 硬度測試碼: >> N, 抗拉強度測試: >> N, 降伏強度測試: >> N, 厚度變異: >> 0, 訂單正面顏色(五碼): >> 4L41T, 正面漆膜厚: >> 25, 正面漆塗漆型式幾塗幾烤: >> 2, 修邊碼: >> Y, 重量碼: >> AW, 鋼捲捲向: >> O, 鍍層碼: >> AZ35, | *:
PPGL | 2502EFE058/001 | 1. ASTM 鍍製方式為MIN 與"最終產品保證1/2 ASTM 厚度公差"不能共存 (OFP00216)-{.不符.} | 1. 製造標準為MS、ASTM或銷新加坡之訂單，若無技術指定優先用料，請優先使用國內料，勿使用ANFEN (OFP00406)-{.不符.} 2. ★提醒！MIN訂單先不要配安丰料★ (OFP00664)-{.不符.} | 1. ASTM 鍍製方式為MIN 與"最終產品保證1/2 ASTM 厚度公差"不能共存 (OFP00216)-{.不符.} 2. 鍍製方式為 MIN 或 TMI 時, 冷軋厚度公差 請改為 " 1/2 厚度公差" (OFP00265)-{.不符.} 3. 製造標準為MS、ASTM或銷新加坡之訂單，若無技術指定優先用料，請優先使用國內料，勿使用ANFEN (OFP00406)-{.不符.} 4. 【提醒】！本單為直立式包裝，嚴禁鍍鋅或烤漆後以STAGGER捲取 (OFP00451)-{.不符.} 5. ★提醒！MIN訂單先不要配安丰料★ (OFP00664)-{.不符.} | 訂單:2502EFE058/001 CPL <生產備註> 事項如下 . 除HGI/ HGL 訂單邊緣不噴油. 其餘皆側緣噴油 (RMK00285) . 【美加訂單生產注意事項-CPL】1.客戶美加地區訂單實施修邊刀最大使用顆數上限(20顆) (RMK00717) . 【美加訂單生產注意事項-CPL】2.排程備註:注意修邊品質與毛邊 (RMK00717) . 【美加訂單生產注意事項-CPL】3.去毛邊輥的管制：兩側壓力均設定1.0 kg/cm2 (RMK00717) | 訂單:2502EFE058/001 CR1 <生產備註> 事項如下 . 【美加訂單生產注意事項-CR】1.兩側各加開一個spot cooling增加冷卻效果。 (RMK00717) . 【美加訂單生產注意事項-CR】2.發生毛邊時，請降速生產減輕毛邊程度，暫留討論後再處置。 (RMK00717) | 訂單:2502EFE058/001 CR2 <生產備註> 事項如下 . 【美加訂單生產注意事項-CR】1.兩側各加開一個spot cooling增加冷卻效果。 (RMK00717) . 【美加訂單生產注意事項-CR】2.發生毛邊時，請降速生產減輕毛邊程度，暫留討論後再處置。 (RMK00717) | 訂單:2502EFE058/001 CG1 <生產備註> 事項如下 . 鍍製方式 MIN 訂單. (RMK00073) . MIN訂單為平均厚度放行，實測厚度NG時，如單位長度符合範圍，請放行 (RMK00585) . 【美加訂單生產注意事項-CG1】副操確認完回控制室後，於生產排程鋼號旁簽名紀錄，以利後續追查(該排程生產完，排程單將保留)。 (RMK00717) . 【美加訂單生產注意事項-CG1】中央段副操每顆銲道出Pot時觀察銲道同時，確認Beaver Tail與鋼板接觸之Guide Roll羊毛氈狀況，並適時添加潤滑油(避免乾掉)。 (RMK00717) | 訂單:2502EFE058/001 CG2 <生產備註> 事項如下 . 鍍製方式 MIN 訂單. (RMK00073) . MIN訂單為平均厚度放行，實測厚度NG時，如單位長度符合範圍，請放行 (RMK00585) . 【美加訂單生產注意事項-CG2】1.使用SUB-NOZZLE (RMK00717) | 訂單:2502EFE058/001 CC1 <生產備註> 事項如下 . 鍍製方式 MIN 訂單. (RMK00073) . 請品檢務必遵守 30CM*全寬*留1塊給LAB及1塊給塗料商，若背面非"B"字頭則各留2片 (RMK00105) . 品檢人員於LAB試片上註記測試物性耐久及曝曬 (RMK00105) . 【捲取】注意！本單為直立式包裝。禁用STAGGER捲取送包裝！送RCL重處理例外。 (RMK00512) . 【抽氣量】白色系在CC1生產時,FINISH抽氣量請設定250,如生產中發生色差b值異常升高,請股長再加大抽氣量因應 (RMK00560) . MIN訂單為平均厚度放行，實測厚度NG時，如單位長度符合範圍，請放行 (RMK00585) . 【美加訂單生產注意事項-CCP】1.請烤漆入口依照正背面漆鋼捲投向規定進行鋼捲投入。 (RMK00717) . 【美加訂單生產注意事項-CCP】2.烤漆入口依照鋼捲投向規定進行鋼捲投入。(CR1/CG1 CR2/CG2-->正向入料。CR1/CG2 CR2/CG1-->反向入料) (RMK00717) . 【美加訂單生產注意事項-CCP】3.此訂單背面漆一律採Nature塗裝，塗裝黏度設定40秒以上 (RMK00717) | 訂單:2502EFE058/001 CC2 <生產備註> 事項如下 . 鍍製方式 MIN 訂單. (RMK00073) . 請品檢務必遵守 30CM*全寬*留1塊給LAB及1塊給塗料商，若背面非"B"字頭則各留2片 (RMK00105) . 品檢人員於LAB試片上註記測試物性耐久及曝曬 (RMK00105) . 【捲取】注意！本單為直立式包裝。禁用STAGGER捲取送包裝！送RCL重處理例外。 (RMK00512) . 【抽氣量】白色系在CC1生產時,FINISH抽氣量請設定250,如生產中發生色差b值異常升高,請股長再加大抽氣量因應 (RMK00560) . MIN訂單為平均厚度放行，實測厚度NG時，如單位長度符合範圍，請放行 (RMK00585) . 【美加訂單生產注意事項-CCP】1.請烤漆入口依照正背面漆鋼捲投向規定進行鋼捲投入。 (RMK00717) . 【美加訂單生產注意事項-CCP】2.烤漆入口依照鋼捲投向規定進行鋼捲投入。(CR1/CG1 CR2/CG2-->正向入料。CR1/CG2 CR2/CG1-->反向入料) (RMK00717) . 【美加訂單生產注意事項-CCP】3.此訂單背面漆一律採Nature塗裝，塗裝黏度設定40秒以上 (RMK00717) | 訂單:2502EFE058/001 RCL <生產備註> 事項如下 . 【捲取】注意！本單為直立式包裝。禁用STAGGER捲取送包裝！送RCL重處理例外。 (RMK00512) | 訂單:2502EFE058/001 CCPK 無 <生產備註> 事項 | 訂單:2502EFE058/001 CGQC 無 <品檢備註> 事項 | 訂單:2502EFE058/001 CCQC <品檢備註> 事項如下 . 請品檢務必遵守 30CM*全寬*留1塊給LAB及1塊給塗料商，若背面非"B"字頭則各留2片 (RMK00105) . 【捲取】注意！本單為直立式包裝。禁用STAGGER捲取送包裝！送RCL重處理例外。 (RMK00512) | 訂單:2502EFE058/001 TOL 無 <生產備註> 事項 |  | 訂單 2502EFE058/001 修改記錄如下: 20250425 09:31:09 (25008) 退火碼: >> H2, 用途碼: >> COG001, 背面標示: >> S000, 訂單背面顏色(五碼): >> BW4CY, 背面漆膜厚: >> 12.5, 背面漆塗漆型式幾塗幾烤: >> 2, 鉻酸鹽: >> Z, 訂單厚度: >> 0.0142, 訂單重: >> 60, 重量容許率(下限): >> 10, 重量容許率(上限): >> 10, 訂單寬度: >> 40.875, 鍍製方式: >> MIN, 鋼捲內徑: >> 508, 鋼捲下限重: >> 3.17, 鋼捲上限重: >> 4.54, 壓花條件碼: >> -, 表面花紋: >> R, 綠色識別碼: >> -, 印刷輥號: >> -, 產品代碼: >> PPGL, 皮膜碼: >> -, 單位別: >> I, 油品種類: >> Z, 塗油量: >> Z, 包裝代碼: >> E0 , 保護膜碼: >> -, 客戶試片取樣型式: >> -, 調質碼: >> S, 套筒碼: >> N , 規格: >> A792SSGR80, 製造標準: >> ASTM, 表面處理劑種類: >> Z, 表面處理劑塗佈量: >> Z, 伸長率測試: >> N, 硬度測試碼: >> N, 抗拉強度測試: >> N, 降伏強度測試: >> N, 厚度變異: >> 0, 訂單正面顏色(五碼): >> 5W17T, 正面漆膜厚: >> 25, 正面漆塗漆型式幾塗幾烤: >> 2, 修邊碼: >> Y, 重量碼: >> AW, 鋼捲捲向: >> O, 鍍層碼: >> AZ35, | *:
PPGL | 2502EFE058/002 | 1. ASTM 鍍製方式為MIN 與"最終產品保證1/2 ASTM 厚度公差"不能共存 (OFP00216)-{.不符.} | 1. 製造標準為MS、ASTM或銷新加坡之訂單，若無技術指定優先用料，請優先使用國內料，勿使用ANFEN (OFP00406)-{.不符.} 2. ★提醒！MIN訂單先不要配安丰料★ (OFP00664)-{.不符.} | 1. ASTM 鍍製方式為MIN 與"最終產品保證1/2 ASTM 厚度公差"不能共存 (OFP00216)-{.不符.} 2. 鍍製方式為 MIN 或 TMI 時, 冷軋厚度公差 請改為 " 1/2 厚度公差" (OFP00265)-{.不符.} 3. 製造標準為MS、ASTM或銷新加坡之訂單，若無技術指定優先用料，請優先使用國內料，勿使用ANFEN (OFP00406)-{.不符.} 4. 【提醒】！本單為直立式包裝，嚴禁鍍鋅或烤漆後以STAGGER捲取 (OFP00451)-{.不符.} 5. ★提醒！MIN訂單先不要配安丰料★ (OFP00664)-{.不符.} | 訂單:2502EFE058/002 CPL <生產備註> 事項如下 . 除HGI/ HGL 訂單邊緣不噴油. 其餘皆側緣噴油 (RMK00285) . 【美加訂單生產注意事項-CPL】1.客戶美加地區訂單實施修邊刀最大使用顆數上限(20顆) (RMK00717) . 【美加訂單生產注意事項-CPL】2.排程備註:注意修邊品質與毛邊 (RMK00717) . 【美加訂單生產注意事項-CPL】3.去毛邊輥的管制：兩側壓力均設定1.0 kg/cm2 (RMK00717) | 訂單:2502EFE058/002 CR1 <生產備註> 事項如下 . 【美加訂單生產注意事項-CR】1.兩側各加開一個spot cooling增加冷卻效果。 (RMK00717) . 【美加訂單生產注意事項-CR】2.發生毛邊時，請降速生產減輕毛邊程度，暫留討論後再處置。 (RMK00717) | 訂單:2502EFE058/002 CR2 <生產備註> 事項如下 . 【美加訂單生產注意事項-CR】1.兩側各加開一個spot cooling增加冷卻效果。 (RMK00717) . 【美加訂單生產注意事項-CR】2.發生毛邊時，請降速生產減輕毛邊程度，暫留討論後再處置。 (RMK00717) | 訂單:2502EFE058/002 CG1 <生產備註> 事項如下 . 鍍製方式 MIN 訂單. (RMK00073) . MIN訂單為平均厚度放行，實測厚度NG時，如單位長度符合範圍，請放行 (RMK00585) . 【美加訂單生產注意事項-CG1】副操確認完回控制室後，於生產排程鋼號旁簽名紀錄，以利後續追查(該排程生產完，排程單將保留)。 (RMK00717) . 【美加訂單生產注意事項-CG1】中央段副操每顆銲道出Pot時觀察銲道同時，確認Beaver Tail與鋼板接觸之Guide Roll羊毛氈狀況，並適時添加潤滑油(避免乾掉)。 (RMK00717) | 訂單:2502EFE058/002 CG2 <生產備註> 事項如下 . 鍍製方式 MIN 訂單. (RMK00073) . MIN訂單為平均厚度放行，實測厚度NG時，如單位長度符合範圍，請放行 (RMK00585) . 【美加訂單生產注意事項-CG2】1.使用SUB-NOZZLE (RMK00717) | 訂單:2502EFE058/002 CC1 <生產備註> 事項如下 . 【留板】YCP 新色第一次生產！請留 "30 cm X全寬" 烤漆板一片。請貼標籤+寫YCP (RMK-E_CHIN) . 鍍製方式 MIN 訂單. (RMK00073) . 請品檢務必遵守 30CM*全寬*留1塊給LAB及1塊給塗料商，若背面非"B"字頭則各留2片 (RMK00105) . 品檢人員於LAB試片上註記測試物性耐久及曝曬 (RMK00105) . 【捲取】注意！本單為直立式包裝。禁用STAGGER捲取送包裝！送RCL重處理例外。 (RMK00512) . MIN訂單為平均厚度放行，實測厚度NG時，如單位長度符合範圍，請放行 (RMK00585) . 【美加訂單生產注意事項-CCP】1.請烤漆入口依照正背面漆鋼捲投向規定進行鋼捲投入。 (RMK00717) . 【美加訂單生產注意事項-CCP】2.烤漆入口依照鋼捲投向規定進行鋼捲投入。(CR1/CG1 CR2/CG2-->正向入料。CR1/CG2 CR2/CG1-->反向入料) (RMK00717) . 【美加訂單生產注意事項-CCP】3.此訂單背面漆一律採Nature塗裝，塗裝黏度設定40秒以上 (RMK00717) | 訂單:2502EFE058/002 CC2 <生產備註> 事項如下 . 【留板】YCP 新色第一次生產！請留 "30 cm X全寬" 烤漆板一片。請貼標籤+寫YCP (RMK-E_CHIN) . 鍍製方式 MIN 訂單. (RMK00073) . 請品檢務必遵守 30CM*全寬*留1塊給LAB及1塊給塗料商，若背面非"B"字頭則各留2片 (RMK00105) . 品檢人員於LAB試片上註記測試物性耐久及曝曬 (RMK00105) . 【捲取】注意！本單為直立式包裝。禁用STAGGER捲取送包裝！送RCL重處理例外。 (RMK00512) . MIN訂單為平均厚度放行，實測厚度NG時，如單位長度符合範圍，請放行 (RMK00585) . 【美加訂單生產注意事項-CCP】1.請烤漆入口依照正背面漆鋼捲投向規定進行鋼捲投入。 (RMK00717) . 【美加訂單生產注意事項-CCP】2.烤漆入口依照鋼捲投向規定進行鋼捲投入。(CR1/CG1 CR2/CG2-->正向入料。CR1/CG2 CR2/CG1-->反向入料) (RMK00717) . 【美加訂單生產注意事項-CCP】3.此訂單背面漆一律採Nature塗裝，塗裝黏度設定40秒以上 (RMK00717) | 訂單:2502EFE058/002 RCL <生產備註> 事項如下 . 【捲取】注意！本單為直立式包裝。禁用STAGGER捲取送包裝！送RCL重處理例外。 (RMK00512) | 訂單:2502EFE058/002 CCPK 無 <生產備註> 事項 | 訂單:2502EFE058/002 CGQC 無 <品檢備註> 事項 | 訂單:2502EFE058/002 CCQC <品檢備註> 事項如下 . 【留板】YCP 新色第一次生產！請留 "30 cm X全寬" 烤漆板一片。請貼標籤+寫YCP (RMK-E_CHIN) . 請品檢務必遵守 30CM*全寬*留1塊給LAB及1塊給塗料商，若背面非"B"字頭則各留2片 (RMK00105) . 【捲取】注意！本單為直立式包裝。禁用STAGGER捲取送包裝！送RCL重處理例外。 (RMK00512) | 訂單:2502EFE058/002 TOL 無 <生產備註> 事項 | 【留板】YCP 新色第一次生產！請留 "30 cm X全寬" 烤漆板一片。請貼標籤+寫YCP^^/CC1/CC2/CCQC/^^ <<.E_CHIN 2025/04/28 09:32.>> | 訂單 2502EFE058/002 修改記錄如下: 20250425 09:31:41 (25008) 退火碼: >> H2, 用途碼: >> COG001, 背面標示: >> S000, 訂單背面顏色(五碼): >> BW4CY, 背面漆膜厚: >> 12.5, 背面漆塗漆型式幾塗幾烤: >> 2, 鉻酸鹽: >> Z, 訂單厚度: >> 0.0142, 訂單重: >> 80, 重量容許率(下限): >> 10, 重量容許率(上限): >> 10, 訂單寬度: >> 40.875, 鍍製方式: >> MIN, 鋼捲內徑: >> 508, 鋼捲下限重: >> 3.17, 鋼捲上限重: >> 4.54, 壓花條件碼: >> -, 表面花紋: >> R, 綠色識別碼: >> -, 印刷輥號: >> -, 產品代碼: >> PPGL, 皮膜碼: >> -, 單位別: >> I, 油品種類: >> Z, 塗油量: >> Z, 包裝代碼: >> E0 , 保護膜碼: >> -, 客戶試片取樣數量: >> 0, 客戶試片取樣型式: >> -, 調質碼: >> S, 套筒碼: >> N , 規格: >> A792SSGR80, 製造標準: >> ASTM, 表面處理劑種類: >> Z, 表面處理劑塗佈量: >> Z, 伸長率測試: >> N, 硬度測試碼: >> N, 抗拉強度測試: >> N, 降伏強度測試: >> N, 厚度變異: >> 0, 訂單正面顏色(五碼): >> 4Y51T, 正面漆膜厚: >> 25, 正面漆塗漆型式幾塗幾烤: >> 2, 修邊碼: >> Y, 重量碼: >> AW, 鋼捲捲向: >> O, 鍍層碼: >> AZ35, | *:
PPGL | 2502EFE058/003 | 1. ASTM 鍍製方式為MIN 與"最終產品保證1/2 ASTM 厚度公差"不能共存 (OFP00216)-{.不符.} | 1. 製造標準為MS、ASTM或銷新加坡之訂單，若無技術指定優先用料，請優先使用國內料，勿使用ANFEN (OFP00406)-{.不符.} 2. ★提醒！MIN訂單先不要配安丰料★ (OFP00664)-{.不符.} | 1. ASTM 鍍製方式為MIN 與"最終產品保證1/2 ASTM 厚度公差"不能共存 (OFP00216)-{.不符.} 2. 鍍製方式為 MIN 或 TMI 時, 冷軋厚度公差 請改為 " 1/2 厚度公差" (OFP00265)-{.不符.} 3. 製造標準為MS、ASTM或銷新加坡之訂單，若無技術指定優先用料，請優先使用國內料，勿使用ANFEN (OFP00406)-{.不符.} 4. 【提醒】！本單為直立式包裝，嚴禁鍍鋅或烤漆後以STAGGER捲取 (OFP00451)-{.不符.} 5. ★提醒！MIN訂單先不要配安丰料★ (OFP00664)-{.不符.} | 訂單:2502EFE058/003 CPL <生產備註> 事項如下 . 除HGI/ HGL 訂單邊緣不噴油. 其餘皆側緣噴油 (RMK00285) . 【美加訂單生產注意事項-CPL】1.客戶美加地區訂單實施修邊刀最大使用顆數上限(20顆) (RMK00717) . 【美加訂單生產注意事項-CPL】2.排程備註:注意修邊品質與毛邊 (RMK00717) . 【美加訂單生產注意事項-CPL】3.去毛邊輥的管制：兩側壓力均設定1.0 kg/cm2 (RMK00717) | 訂單:2502EFE058/003 CR1 <生產備註> 事項如下 . 【美加訂單生產注意事項-CR】1.兩側各加開一個spot cooling增加冷卻效果。 (RMK00717) . 【美加訂單生產注意事項-CR】2.發生毛邊時，請降速生產減輕毛邊程度，暫留討論後再處置。 (RMK00717) | 訂單:2502EFE058/003 CR2 <生產備註> 事項如下 . 【美加訂單生產注意事項-CR】1.兩側各加開一個spot cooling增加冷卻效果。 (RMK00717) . 【美加訂單生產注意事項-CR】2.發生毛邊時，請降速生產減輕毛邊程度，暫留討論後再處置。 (RMK00717) | 訂單:2502EFE058/003 CG1 <生產備註> 事項如下 . 鍍製方式 MIN 訂單. (RMK00073) . MIN訂單為平均厚度放行，實測厚度NG時，如單位長度符合範圍，請放行 (RMK00585) . 【美加訂單生產注意事項-CG1】副操確認完回控制室後，於生產排程鋼號旁簽名紀錄，以利後續追查(該排程生產完，排程單將保留)。 (RMK00717) . 【美加訂單生產注意事項-CG1】中央段副操每顆銲道出Pot時觀察銲道同時，確認Beaver Tail與鋼板接觸之Guide Roll羊毛氈狀況，並適時添加潤滑油(避免乾掉)。 (RMK00717) | 訂單:2502EFE058/003 CG2 <生產備註> 事項如下 . 鍍製方式 MIN 訂單. (RMK00073) . MIN訂單為平均厚度放行，實測厚度NG時，如單位長度符合範圍，請放行 (RMK00585) . 【美加訂單生產注意事項-CG2】1.使用SUB-NOZZLE (RMK00717) | 訂單:2502EFE058/003 CC1 <生產備註> 事項如下 . 鍍製方式 MIN 訂單. (RMK00073) . 請品檢務必遵守 30CM*全寬*留1塊給LAB及1塊給塗料商，若背面非"B"字頭則各留2片 (RMK00105) . 品檢人員於LAB試片上註記測試物性耐久及曝曬 (RMK00105) . 【捲取】注意！本單為直立式包裝。禁用STAGGER捲取送包裝！送RCL重處理例外。 (RMK00512) . MIN訂單為平均厚度放行，實測厚度NG時，如單位長度符合範圍，請放行 (RMK00585) . 【美加訂單生產注意事項-CCP】1.請烤漆入口依照正背面漆鋼捲投向規定進行鋼捲投入。 (RMK00717) . 【美加訂單生產注意事項-CCP】2.烤漆入口依照鋼捲投向規定進行鋼捲投入。(CR1/CG1 CR2/CG2-->正向入料。CR1/CG2 CR2/CG1-->反向入料) (RMK00717) . 【美加訂單生產注意事項-CCP】3.此訂單背面漆一律採Nature塗裝，塗裝黏度設定40秒以上 (RMK00717) | 訂單:2502EFE058/003 CC2 <生產備註> 事項如下 . 鍍製方式 MIN 訂單. (RMK00073) . 請品檢務必遵守 30CM*全寬*留1塊給LAB及1塊給塗料商，若背面非"B"字頭則各留2片 (RMK00105) . 品檢人員於LAB試片上註記測試物性耐久及曝曬 (RMK00105) . 【捲取】注意！本單為直立式包裝。禁用STAGGER捲取送包裝！送RCL重處理例外。 (RMK00512) . MIN訂單為平均厚度放行，實測厚度NG時，如單位長度符合範圍，請放行 (RMK00585) . 【美加訂單生產注意事項-CCP】1.請烤漆入口依照正背面漆鋼捲投向規定進行鋼捲投入。 (RMK00717) . 【美加訂單生產注意事項-CCP】2.烤漆入口依照鋼捲投向規定進行鋼捲投入。(CR1/CG1 CR2/CG2-->正向入料。CR1/CG2 CR2/CG1-->反向入料) (RMK00717) . 【美加訂單生產注意事項-CCP】3.此訂單背面漆一律採Nature塗裝，塗裝黏度設定40秒以上 (RMK00717) | 訂單:2502EFE058/003 RCL <生產備註> 事項如下 . 【捲取】注意！本單為直立式包裝。禁用STAGGER捲取送包裝！送RCL重處理例外。 (RMK00512) | 訂單:2502EFE058/003 CCPK 無 <生產備註> 事項 | 訂單:2502EFE058/003 CGQC 無 <品檢備註> 事項 | 訂單:2502EFE058/003 CCQC <品檢備註> 事項如下 . 請品檢務必遵守 30CM*全寬*留1塊給LAB及1塊給塗料商，若背面非"B"字頭則各留2片 (RMK00105) . 【捲取】注意！本單為直立式包裝。禁用STAGGER捲取送包裝！送RCL重處理例外。 (RMK00512) | 訂單:2502EFE058/003 TOL 無 <生產備註> 事項 |  | 訂單 2502EFE058/003 修改記錄如下: 20250425 09:32:27 (25008) 退火碼: >> H2, 用途碼: >> COG001, 背面標示: >> S000, 訂單背面顏色(五碼): >> BW4CY, 背面漆膜厚: >> 12.5, 背面漆塗漆型式幾塗幾烤: >> 2, 鉻酸鹽: >> Z, 訂單厚度: >> 0.0142, 訂單重: >> 40, 重量容許率(下限): >> 10, 重量容許率(上限): >> 10, 訂單寬度: >> 40.875, 鍍製方式: >> MIN, 鋼捲內徑: >> 508, 鋼捲下限重: >> 3.17, 鋼捲上限重: >> 4.54, 壓花條件碼: >> -, 表面花紋: >> R, 綠色識別碼: >> -, 印刷輥號: >> -, 產品代碼: >> PPGL, 皮膜碼: >> -, 單位別: >> I, 油品種類: >> Z, 塗油量: >> Z, 包裝代碼: >> E0 , 保護膜碼: >> -, 客戶試片取樣數量: >> 0, 客戶試片取樣型式: >> -, 調質碼: >> S, 套筒碼: >> N , 規格: >> A792SSGR80, 製造標準: >> ASTM, 表面處理劑種類: >> Z, 表面處理劑塗佈量: >> Z, 伸長率測試: >> N, 硬度測試碼: >> N, 抗拉強度測試: >> N, 降伏強度測試: >> N, 厚度變異: >> 0, 訂單正面顏色(五碼): >> 6G81T, 正面漆膜厚: >> 25, 正面漆塗漆型式幾塗幾烤: >> 2, 修邊碼: >> Y, 重量碼: >> AW, 鋼捲捲向: >> O, 鍍層碼: >> AZ35, | *:
PPGL | 2502EFE058/004 | 1. ASTM 鍍製方式為MIN 與"最終產品保證1/2 ASTM 厚度公差"不能共存 (OFP00216)-{.不符.} | 1. 製造標準為MS、ASTM或銷新加坡之訂單，若無技術指定優先用料，請優先使用國內料，勿使用ANFEN (OFP00406)-{.不符.} 2. ★提醒！MIN訂單先不要配安丰料★ (OFP00664)-{.不符.} | 1. ASTM 鍍製方式為MIN 與"最終產品保證1/2 ASTM 厚度公差"不能共存 (OFP00216)-{.不符.} 2. 鍍製方式為 MIN 或 TMI 時, 冷軋厚度公差 請改為 " 1/2 厚度公差" (OFP00265)-{.不符.} 3. 製造標準為MS、ASTM或銷新加坡之訂單，若無技術指定優先用料，請優先使用國內料，勿使用ANFEN (OFP00406)-{.不符.} 4. 【提醒】！本單為直立式包裝，嚴禁鍍鋅或烤漆後以STAGGER捲取 (OFP00451)-{.不符.} 5. ★提醒！MIN訂單先不要配安丰料★ (OFP00664)-{.不符.} | 訂單:2502EFE058/004 CPL <生產備註> 事項如下 . 除HGI/ HGL 訂單邊緣不噴油. 其餘皆側緣噴油 (RMK00285) . 【美加訂單生產注意事項-CPL】1.客戶美加地區訂單實施修邊刀最大使用顆數上限(20顆) (RMK00717) . 【美加訂單生產注意事項-CPL】2.排程備註:注意修邊品質與毛邊 (RMK00717) . 【美加訂單生產注意事項-CPL】3.去毛邊輥的管制：兩側壓力均設定1.0 kg/cm2 (RMK00717) | 訂單:2502EFE058/004 CR1 <生產備註> 事項如下 . 【美加訂單生產注意事項-CR】1.兩側各加開一個spot cooling增加冷卻效果。 (RMK00717) . 【美加訂單生產注意事項-CR】2.發生毛邊時，請降速生產減輕毛邊程度，暫留討論後再處置。 (RMK00717) | 訂單:2502EFE058/004 CR2 <生產備註> 事項如下 . 【美加訂單生產注意事項-CR】1.兩側各加開一個spot cooling增加冷卻效果。 (RMK00717) . 【美加訂單生產注意事項-CR】2.發生毛邊時，請降速生產減輕毛邊程度，暫留討論後再處置。 (RMK00717) | 訂單:2502EFE058/004 CG1 <生產備註> 事項如下 . 鍍製方式 MIN 訂單. (RMK00073) . MIN訂單為平均厚度放行，實測厚度NG時，如單位長度符合範圍，請放行 (RMK00585) . 【美加訂單生產注意事項-CG1】副操確認完回控制室後，於生產排程鋼號旁簽名紀錄，以利後續追查(該排程生產完，排程單將保留)。 (RMK00717) . 【美加訂單生產注意事項-CG1】中央段副操每顆銲道出Pot時觀察銲道同時，確認Beaver Tail與鋼板接觸之Guide Roll羊毛氈狀況，並適時添加潤滑油(避免乾掉)。 (RMK00717) | 訂單:2502EFE058/004 CG2 <生產備註> 事項如下 . 鍍製方式 MIN 訂單. (RMK00073) . MIN訂單為平均厚度放行，實測厚度NG時，如單位長度符合範圍，請放行 (RMK00585) . 【美加訂單生產注意事項-CG2】1.使用SUB-NOZZLE (RMK00717) | 訂單:2502EFE058/004 CC1 <生產備註> 事項如下 . 鍍製方式 MIN 訂單. (RMK00073) . 請品檢務必遵守 30CM*全寬*留1塊給LAB及1塊給塗料商，若背面非"B"字頭則各留2片 (RMK00105) . 品檢人員於LAB試片上註記測試物性耐久及曝曬 (RMK00105) . 1. IP保固屋頂所有色碼需每一顆母鋼留30cm*全寬線上板(IP留一片,TED留一片,這兩片要同子鋼號碼) (RMK00207) . 2.取完後 TSD品檢通知TDCC，TDCC會通知 IP人員來拿走 (RMK00207) . 【捲取】注意！本單為直立式包裝。禁用STAGGER捲取送包裝！送RCL重處理例外。 (RMK00512) . MIN訂單為平均厚度放行，實測厚度NG時，如單位長度符合範圍，請放行 (RMK00585) . 【美加訂單生產注意事項-CCP】1.請烤漆入口依照正背面漆鋼捲投向規定進行鋼捲投入。 (RMK00717) . 【美加訂單生產注意事項-CCP】2.烤漆入口依照鋼捲投向規定進行鋼捲投入。(CR1/CG1 CR2/CG2-->正向入料。CR1/CG2 CR2/CG1-->反向入料) (RMK00717) . 【美加訂單生產注意事項-CCP】3.此訂單背面漆一律採Nature塗裝，塗裝黏度設定40秒以上 (RMK00717) | 訂單:2502EFE058/004 CC2 <生產備註> 事項如下 . 鍍製方式 MIN 訂單. (RMK00073) . 請品檢務必遵守 30CM*全寬*留1塊給LAB及1塊給塗料商，若背面非"B"字頭則各留2片 (RMK00105) . 品檢人員於LAB試片上註記測試物性耐久及曝曬 (RMK00105) . 1. IP保固屋頂所有色碼需每一顆母鋼留30cm*全寬線上板(IP留一片,TED留一片,這兩片要同子鋼號碼) (RMK00207) . 2.取完後 TSD品檢通知TDCC，TDCC會通知 IP人員來拿走 (RMK00207) . 【捲取】注意！本單為直立式包裝。禁用STAGGER捲取送包裝！送RCL重處理例外。 (RMK00512) . MIN訂單為平均厚度放行，實測厚度NG時，如單位長度符合範圍，請放行 (RMK00585) . 【美加訂單生產注意事項-CCP】1.請烤漆入口依照正背面漆鋼捲投向規定進行鋼捲投入。 (RMK00717) . 【美加訂單生產注意事項-CCP】2.烤漆入口依照鋼捲投向規定進行鋼捲投入。(CR1/CG1 CR2/CG2-->正向入料。CR1/CG2 CR2/CG1-->反向入料) (RMK00717) . 【美加訂單生產注意事項-CCP】3.此訂單背面漆一律採Nature塗裝，塗裝黏度設定40秒以上 (RMK00717) | 訂單:2502EFE058/004 RCL <生產備註> 事項如下 . 【捲取】注意！本單為直立式包裝。禁用STAGGER捲取送包裝！送RCL重處理例外。 (RMK00512) | 訂單:2502EFE058/004 CCPK 無 <生產備註> 事項 | 訂單:2502EFE058/004 CGQC 無 <品檢備註> 事項 | 訂單:2502EFE058/004 CCQC <品檢備註> 事項如下 . 請品檢務必遵守 30CM*全寬*留1塊給LAB及1塊給塗料商，若背面非"B"字頭則各留2片 (RMK00105) . 1. IP保固屋頂所有色碼需每一顆母鋼留30cm*全寬線上板(IP留一片,TED留一片,這兩片要同子鋼號碼) (RMK00207) . 2.取完後 TSD品檢通知TDCC，TDCC會通知 IP人員來拿走 (RMK00207) . 【捲取】注意！本單為直立式包裝。禁用STAGGER捲取送包裝！送RCL重處理例外。 (RMK00512) | 訂單:2502EFE058/004 TOL 無 <生產備註> 事項 |  | 訂單 2502EFE058/004 修改記錄如下: 20250425 09:32:56 (25008) 退火碼: >> H2, 用途碼: >> COG001, 背面標示: >> S000, 訂單背面顏色(五碼): >> BW4CY, 背面漆膜厚: >> 12.5, 背面漆塗漆型式幾塗幾烤: >> 2, 鉻酸鹽: >> Z, 訂單厚度: >> 0.0142, 訂單重: >> 40, 重量容許率(下限): >> 10, 重量容許率(上限): >> 10, 訂單寬度: >> 40.875, 鍍製方式: >> MIN, 鋼捲內徑: >> 508, 鋼捲下限重: >> 3.17, 鋼捲上限重: >> 4.54, 壓花條件碼: >> -, 表面花紋: >> R, 綠色識別碼: >> -, 印刷輥號: >> -, 產品代碼: >> PPGL, 皮膜碼: >> -, 單位別: >> I, 油品種類: >> Z, 塗油量: >> Z, 包裝代碼: >> E0 , 保護膜碼: >> -, 客戶試片取樣數量: >> 0, 客戶試片取樣型式: >> -, 調質碼: >> S, 套筒碼: >> N , 規格: >> A792SSGR80, 製造標準: >> ASTM, 表面處理劑種類: >> Z, 表面處理劑塗佈量: >> Z, 伸長率測試: >> N, 硬度測試碼: >> N, 抗拉強度測試: >> N, 降伏強度測試: >> N, 厚度變異: >> 0, 訂單正面顏色(五碼): >> 6C36T, 正面漆膜厚: >> 25, 正面漆塗漆型式幾塗幾烤: >> 2, 修邊碼: >> Y, 重量碼: >> AW, 鋼捲捲向: >> O, 鍍層碼: >> AZ35, | *:
PPGL | 2502EFE058/005 | 1. ASTM 鍍製方式為MIN 與"最終產品保證1/2 ASTM 厚度公差"不能共存 (OFP00216)-{.不符.} | 1. 製造標準為MS、ASTM或銷新加坡之訂單，若無技術指定優先用料，請優先使用國內料，勿使用ANFEN (OFP00406)-{.不符.} 2. ★提醒！MIN訂單先不要配安丰料★ (OFP00664)-{.不符.} | 1. ASTM 鍍製方式為MIN 與"最終產品保證1/2 ASTM 厚度公差"不能共存 (OFP00216)-{.不符.} 2. 鍍製方式為 MIN 或 TMI 時, 冷軋厚度公差 請改為 " 1/2 厚度公差" (OFP00265)-{.不符.} 3. 製造標準為MS、ASTM或銷新加坡之訂單，若無技術指定優先用料，請優先使用國內料，勿使用ANFEN (OFP00406)-{.不符.} 4. 【提醒】！本單為直立式包裝，嚴禁鍍鋅或烤漆後以STAGGER捲取 (OFP00451)-{.不符.} 5. ★提醒！MIN訂單先不要配安丰料★ (OFP00664)-{.不符.} | 訂單:2502EFE058/005 CPL <生產備註> 事項如下 . 除HGI/ HGL 訂單邊緣不噴油. 其餘皆側緣噴油 (RMK00285) . 【美加訂單生產注意事項-CPL】1.客戶美加地區訂單實施修邊刀最大使用顆數上限(20顆) (RMK00717) . 【美加訂單生產注意事項-CPL】2.排程備註:注意修邊品質與毛邊 (RMK00717) . 【美加訂單生產注意事項-CPL】3.去毛邊輥的管制：兩側壓力均設定1.0 kg/cm2 (RMK00717) | 訂單:2502EFE058/005 CR1 <生產備註> 事項如下 . 【美加訂單生產注意事項-CR】1.兩側各加開一個spot cooling增加冷卻效果。 (RMK00717) . 【美加訂單生產注意事項-CR】2.發生毛邊時，請降速生產減輕毛邊程度，暫留討論後再處置。 (RMK00717) | 訂單:2502EFE058/005 CR2 <生產備註> 事項如下 . 【美加訂單生產注意事項-CR】1.兩側各加開一個spot cooling增加冷卻效果。 (RMK00717) . 【美加訂單生產注意事項-CR】2.發生毛邊時，請降速生產減輕毛邊程度，暫留討論後再處置。 (RMK00717) | 訂單:2502EFE058/005 CG1 <生產備註> 事項如下 . 鍍製方式 MIN 訂單. (RMK00073) . MIN訂單為平均厚度放行，實測厚度NG時，如單位長度符合範圍，請放行 (RMK00585) . 【美加訂單生產注意事項-CG1】副操確認完回控制室後，於生產排程鋼號旁簽名紀錄，以利後續追查(該排程生產完，排程單將保留)。 (RMK00717) . 【美加訂單生產注意事項-CG1】中央段副操每顆銲道出Pot時觀察銲道同時，確認Beaver Tail與鋼板接觸之Guide Roll羊毛氈狀況，並適時添加潤滑油(避免乾掉)。 (RMK00717) | 訂單:2502EFE058/005 CG2 <生產備註> 事項如下 . 鍍製方式 MIN 訂單. (RMK00073) . MIN訂單為平均厚度放行，實測厚度NG時，如單位長度符合範圍，請放行 (RMK00585) . 【美加訂單生產注意事項-CG2】1.使用SUB-NOZZLE (RMK00717) | 訂單:2502EFE058/005 CC1 <生產備註> 事項如下 . 【留板】YCP 新色第一次生產！請留 "30 cm X全寬" 烤漆板一片。請貼標籤+寫YCP (RMK-E_CHIN) . 鍍製方式 MIN 訂單. (RMK00073) . 請品檢務必遵守 30CM*全寬*留1塊給LAB及1塊給塗料商，若背面非"B"字頭則各留2片 (RMK00105) . 品檢人員於LAB試片上註記測試物性耐久及曝曬 (RMK00105) . 【捲取】注意！本單為直立式包裝。禁用STAGGER捲取送包裝！送RCL重處理例外。 (RMK00512) . MIN訂單為平均厚度放行，實測厚度NG時，如單位長度符合範圍，請放行 (RMK00585) . 【美加訂單生產注意事項-CCP】1.請烤漆入口依照正背面漆鋼捲投向規定進行鋼捲投入。 (RMK00717) . 【美加訂單生產注意事項-CCP】2.烤漆入口依照鋼捲投向規定進行鋼捲投入。(CR1/CG1 CR2/CG2-->正向入料。CR1/CG2 CR2/CG1-->反向入料) (RMK00717) . 【美加訂單生產注意事項-CCP】3.此訂單背面漆一律採Nature塗裝，塗裝黏度設定40秒以上 (RMK00717) | 訂單:2502EFE058/005 CC2 <生產備註> 事項如下 . 【留板】YCP 新色第一次生產！請留 "30 cm X全寬" 烤漆板一片。請貼標籤+寫YCP (RMK-E_CHIN) . 鍍製方式 MIN 訂單. (RMK00073) . 請品檢務必遵守 30CM*全寬*留1塊給LAB及1塊給塗料商，若背面非"B"字頭則各留2片 (RMK00105) . 品檢人員於LAB試片上註記測試物性耐久及曝曬 (RMK00105) . 【捲取】注意！本單為直立式包裝。禁用STAGGER捲取送包裝！送RCL重處理例外。 (RMK00512) . MIN訂單為平均厚度放行，實測厚度NG時，如單位長度符合範圍，請放行 (RMK00585) . 【美加訂單生產注意事項-CCP】1.請烤漆入口依照正背面漆鋼捲投向規定進行鋼捲投入。 (RMK00717) . 【美加訂單生產注意事項-CCP】2.烤漆入口依照鋼捲投向規定進行鋼捲投入。(CR1/CG1 CR2/CG2-->正向入料。CR1/CG2 CR2/CG1-->反向入料) (RMK00717) . 【美加訂單生產注意事項-CCP】3.此訂單背面漆一律採Nature塗裝，塗裝黏度設定40秒以上 (RMK00717) | 訂單:2502EFE058/005 RCL <生產備註> 事項如下 . 【捲取】注意！本單為直立式包裝。禁用STAGGER捲取送包裝！送RCL重處理例外。 (RMK00512) | 訂單:2502EFE058/005 CCPK 無 <生產備註> 事項 | 訂單:2502EFE058/005 CGQC 無 <品檢備註> 事項 | 訂單:2502EFE058/005 CCQC <品檢備註> 事項如下 . 【留板】YCP 新色第一次生產！請留 "30 cm X全寬" 烤漆板一片。請貼標籤+寫YCP (RMK-E_CHIN) . 請品檢務必遵守 30CM*全寬*留1塊給LAB及1塊給塗料商，若背面非"B"字頭則各留2片 (RMK00105) . 【捲取】注意！本單為直立式包裝。禁用STAGGER捲取送包裝！送RCL重處理例外。 (RMK00512) | 訂單:2502EFE058/005 TOL 無 <生產備註> 事項 | 【留板】YCP 新色第一次生產！請留 "30 cm X全寬" 烤漆板一片。請貼標籤+寫YCP^^/CC1/CC2/CCQC/^^ <<.E_CHIN 2025/04/28 09:57.>> | 訂單 2502EFE058/005 修改記錄如下: 20250425 09:33:30 (25008) 退火碼: >> H2, 用途碼: >> COG001, 背面標示: >> S000, 訂單背面顏色(五碼): >> BW4CY, 背面漆膜厚: >> 12.5, 背面漆塗漆型式幾塗幾烤: >> 2, 鉻酸鹽: >> Z, 訂單厚度: >> 0.0142, 訂單重: >> 60, 重量容許率(下限): >> 10, 重量容許率(上限): >> 10, 訂單寬度: >> 40.875, 鍍製方式: >> MIN, 鋼捲內徑: >> 508, 鋼捲下限重: >> 3.17, 鋼捲上限重: >> 4.54, 壓花條件碼: >> -, 表面花紋: >> R, 綠色識別碼: >> -, 印刷輥號: >> -, 產品代碼: >> PPGL, 皮膜碼: >> -, 單位別: >> I, 油品種類: >> Z, 塗油量: >> Z, 包裝代碼: >> E0 , 保護膜碼: >> -, 客戶試片取樣數量: >> 0, 客戶試片取樣型式: >> -, 調質碼: >> S, 套筒碼: >> N , 規格: >> A792SSGR80, 製造標準: >> ASTM, 表面處理劑種類: >> Z, 表面處理劑塗佈量: >> Z, 伸長率測試: >> N, 硬度測試碼: >> N, 抗拉強度測試: >> N, 降伏強度測試: >> N, 厚度變異: >> 0, 訂單正面顏色(五碼): >> 8B71T, 正面漆膜厚: >> 25, 正面漆塗漆型式幾塗幾烤: >> 2, 修邊碼: >> Y, 重量碼: >> AW, 鋼捲捲向: >> O, 鍍層碼: >> AZ35, | *:
PPGL | 2502EFE058/006 | 1. ASTM 鍍製方式為MIN 與"最終產品保證1/2 ASTM 厚度公差"不能共存 (OFP00216)-{.不符.} | 1. 製造標準為MS、ASTM或銷新加坡之訂單，若無技術指定優先用料，請優先使用國內料，勿使用ANFEN (OFP00406)-{.不符.} 2. ★提醒！MIN訂單先不要配安丰料★ (OFP00664)-{.不符.} | 1. ASTM 鍍製方式為MIN 與"最終產品保證1/2 ASTM 厚度公差"不能共存 (OFP00216)-{.不符.} 2. 鍍製方式為 MIN 或 TMI 時, 冷軋厚度公差 請改為 " 1/2 厚度公差" (OFP00265)-{.不符.} 3. 製造標準為MS、ASTM或銷新加坡之訂單，若無技術指定優先用料，請優先使用國內料，勿使用ANFEN (OFP00406)-{.不符.} 4. 【提醒】！本單為直立式包裝，嚴禁鍍鋅或烤漆後以STAGGER捲取 (OFP00451)-{.不符.} 5. ★提醒！MIN訂單先不要配安丰料★ (OFP00664)-{.不符.} | 訂單:2502EFE058/006 CPL <生產備註> 事項如下 . 除HGI/ HGL 訂單邊緣不噴油. 其餘皆側緣噴油 (RMK00285) . 【美加訂單生產注意事項-CPL】1.客戶美加地區訂單實施修邊刀最大使用顆數上限(20顆) (RMK00717) . 【美加訂單生產注意事項-CPL】2.排程備註:注意修邊品質與毛邊 (RMK00717) . 【美加訂單生產注意事項-CPL】3.去毛邊輥的管制：兩側壓力均設定1.0 kg/cm2 (RMK00717) | 訂單:2502EFE058/006 CR1 <生產備註> 事項如下 . 【美加訂單生產注意事項-CR】1.兩側各加開一個spot cooling增加冷卻效果。 (RMK00717) . 【美加訂單生產注意事項-CR】2.發生毛邊時，請降速生產減輕毛邊程度，暫留討論後再處置。 (RMK00717) | 訂單:2502EFE058/006 CR2 <生產備註> 事項如下 . 【美加訂單生產注意事項-CR】1.兩側各加開一個spot cooling增加冷卻效果。 (RMK00717) . 【美加訂單生產注意事項-CR】2.發生毛邊時，請降速生產減輕毛邊程度，暫留討論後再處置。 (RMK00717) | 訂單:2502EFE058/006 CG1 <生產備註> 事項如下 . 鍍製方式 MIN 訂單. (RMK00073) . MIN訂單為平均厚度放行，實測厚度NG時，如單位長度符合範圍，請放行 (RMK00585) . 【美加訂單生產注意事項-CG1】副操確認完回控制室後，於生產排程鋼號旁簽名紀錄，以利後續追查(該排程生產完，排程單將保留)。 (RMK00717) . 【美加訂單生產注意事項-CG1】中央段副操每顆銲道出Pot時觀察銲道同時，確認Beaver Tail與鋼板接觸之Guide Roll羊毛氈狀況，並適時添加潤滑油(避免乾掉)。 (RMK00717) | 訂單:2502EFE058/006 CG2 <生產備註> 事項如下 . 鍍製方式 MIN 訂單. (RMK00073) . MIN訂單為平均厚度放行，實測厚度NG時，如單位長度符合範圍，請放行 (RMK00585) . 【美加訂單生產注意事項-CG2】1.使用SUB-NOZZLE (RMK00717) | 訂單:2502EFE058/006 CC1 <生產備註> 事項如下 . 鍍製方式 MIN 訂單. (RMK00073) . 請品檢務必遵守 30CM*全寬*留1塊給LAB及1塊給塗料商，若背面非"B"字頭則各留2片 (RMK00105) . 品檢人員於LAB試片上註記測試物性耐久及曝曬 (RMK00105) . 【捲取】注意！本單為直立式包裝。禁用STAGGER捲取送包裝！送RCL重處理例外。 (RMK00512) . MIN訂單為平均厚度放行，實測厚度NG時，如單位長度符合範圍，請放行 (RMK00585) . 【美加訂單生產注意事項-CCP】1.請烤漆入口依照正背面漆鋼捲投向規定進行鋼捲投入。 (RMK00717) . 【美加訂單生產注意事項-CCP】2.烤漆入口依照鋼捲投向規定進行鋼捲投入。(CR1/CG1 CR2/CG2-->正向入料。CR1/CG2 CR2/CG1-->反向入料) (RMK00717) . 【美加訂單生產注意事項-CCP】3.此訂單背面漆一律採Nature塗裝，塗裝黏度設定40秒以上 (RMK00717) | 訂單:2502EFE058/006 CC2 <生產備註> 事項如下 . 鍍製方式 MIN 訂單. (RMK00073) . 請品檢務必遵守 30CM*全寬*留1塊給LAB及1塊給塗料商，若背面非"B"字頭則各留2片 (RMK00105) . 品檢人員於LAB試片上註記測試物性耐久及曝曬 (RMK00105) . 【捲取】注意！本單為直立式包裝。禁用STAGGER捲取送包裝！送RCL重處理例外。 (RMK00512) . MIN訂單為平均厚度放行，實測厚度NG時，如單位長度符合範圍，請放行 (RMK00585) . 【美加訂單生產注意事項-CCP】1.請烤漆入口依照正背面漆鋼捲投向規定進行鋼捲投入。 (RMK00717) . 【美加訂單生產注意事項-CCP】2.烤漆入口依照鋼捲投向規定進行鋼捲投入。(CR1/CG1 CR2/CG2-->正向入料。CR1/CG2 CR2/CG1-->反向入料) (RMK00717) . 【美加訂單生產注意事項-CCP】3.此訂單背面漆一律採Nature塗裝，塗裝黏度設定40秒以上 (RMK00717) | 訂單:2502EFE058/006 RCL <生產備註> 事項如下 . 【捲取】注意！本單為直立式包裝。禁用STAGGER捲取送包裝！送RCL重處理例外。 (RMK00512) | 訂單:2502EFE058/006 CCPK 無 <生產備註> 事項 | 訂單:2502EFE058/006 CGQC 無 <品檢備註> 事項 | 訂單:2502EFE058/006 CCQC <品檢備註> 事項如下 . 請品檢務必遵守 30CM*全寬*留1塊給LAB及1塊給塗料商，若背面非"B"字頭則各留2片 (RMK00105) . 【捲取】注意！本單為直立式包裝。禁用STAGGER捲取送包裝！送RCL重處理例外。 (RMK00512) | 訂單:2502EFE058/006 TOL 無 <生產備註> 事項 |  | 訂單 2502EFE058/006 修改記錄如下: 20250425 09:34:25 (25008) 退火碼: >> H2, 用途碼: >> COG001, 背面標示: >> S000, 訂單背面顏色(五碼): >> BW4GY, 背面漆膜厚: >> 12.5, 背面漆塗漆型式幾塗幾烤: >> 2, 鉻酸鹽: >> Z, 訂單厚度: >> 0.0142, 訂單重: >> 60, 重量容許率(下限): >> 10, 重量容許率(上限): >> 10, 訂單寬度: >> 40.875, 鍍製方式: >> MIN, 鋼捲內徑: >> 508, 鋼捲下限重: >> 3.17, 鋼捲上限重: >> 4.54, 壓花條件碼: >> -, 表面花紋: >> R, 綠色識別碼: >> -, 印刷輥號: >> -, 產品代碼: >> PPGL, 皮膜碼: >> -, 單位別: >> I, 油品種類: >> Z, 塗油量: >> Z, 包裝代碼: >> E0 , 保護膜碼: >> -, 客戶試片取樣數量: >> 0, 客戶試片取樣型式: >> -, 調質碼: >> S, 套筒碼: >> N , 規格: >> A792SSGR80, 製造標準: >> ASTM, 表面處理劑種類: >> Z, 表面處理劑塗佈量: >> Z, 伸長率測試: >> N, 硬度測試碼: >> N, 抗拉強度測試: >> N, 降伏強度測試: >> N, 厚度變異: >> 0, 訂單正面顏色(五碼): >> 3B35T, 正面漆膜厚: >> 25, 正面漆塗漆型式幾塗幾烤: >> 2, 修邊碼: >> Y, 重量碼: >> AW, 鋼捲捲向: >> O, 鍍層碼: >> AZ35, | *:
PPGL | 2502EFE058/007 | 1. ASTM 鍍製方式為MIN 與"最終產品保證1/2 ASTM 厚度公差"不能共存 (OFP00216)-{.不符.} | 1. 製造標準為MS、ASTM或銷新加坡之訂單，若無技術指定優先用料，請優先使用國內料，勿使用ANFEN (OFP00406)-{.不符.} 2. ★提醒！MIN訂單先不要配安丰料★ (OFP00664)-{.不符.} | 1. ASTM 鍍製方式為MIN 與"最終產品保證1/2 ASTM 厚度公差"不能共存 (OFP00216)-{.不符.} 2. 鍍製方式為 MIN 或 TMI 時, 冷軋厚度公差 請改為 " 1/2 厚度公差" (OFP00265)-{.不符.} 3. 製造標準為MS、ASTM或銷新加坡之訂單，若無技術指定優先用料，請優先使用國內料，勿使用ANFEN (OFP00406)-{.不符.} 4. 【提醒】！本單為直立式包裝，嚴禁鍍鋅或烤漆後以STAGGER捲取 (OFP00451)-{.不符.} 5. ★提醒！MIN訂單先不要配安丰料★ (OFP00664)-{.不符.} | 訂單:2502EFE058/007 CPL <生產備註> 事項如下 . 除HGI/ HGL 訂單邊緣不噴油. 其餘皆側緣噴油 (RMK00285) . 【美加訂單生產注意事項-CPL】1.客戶美加地區訂單實施修邊刀最大使用顆數上限(20顆) (RMK00717) . 【美加訂單生產注意事項-CPL】2.排程備註:注意修邊品質與毛邊 (RMK00717) . 【美加訂單生產注意事項-CPL】3.去毛邊輥的管制：兩側壓力均設定1.0 kg/cm2 (RMK00717) | 訂單:2502EFE058/007 CR1 <生產備註> 事項如下 . 【美加訂單生產注意事項-CR】1.兩側各加開一個spot cooling增加冷卻效果。 (RMK00717) . 【美加訂單生產注意事項-CR】2.發生毛邊時，請降速生產減輕毛邊程度，暫留討論後再處置。 (RMK00717) | 訂單:2502EFE058/007 CR2 <生產備註> 事項如下 . 【美加訂單生產注意事項-CR】1.兩側各加開一個spot cooling增加冷卻效果。 (RMK00717) . 【美加訂單生產注意事項-CR】2.發生毛邊時，請降速生產減輕毛邊程度，暫留討論後再處置。 (RMK00717) | 訂單:2502EFE058/007 CG1 <生產備註> 事項如下 . 鍍製方式 MIN 訂單. (RMK00073) . MIN訂單為平均厚度放行，實測厚度NG時，如單位長度符合範圍，請放行 (RMK00585) . 【美加訂單生產注意事項-CG1】副操確認完回控制室後，於生產排程鋼號旁簽名紀錄，以利後續追查(該排程生產完，排程單將保留)。 (RMK00717) . 【美加訂單生產注意事項-CG1】中央段副操每顆銲道出Pot時觀察銲道同時，確認Beaver Tail與鋼板接觸之Guide Roll羊毛氈狀況，並適時添加潤滑油(避免乾掉)。 (RMK00717) | 訂單:2502EFE058/007 CG2 <生產備註> 事項如下 . 鍍製方式 MIN 訂單. (RMK00073) . MIN訂單為平均厚度放行，實測厚度NG時，如單位長度符合範圍，請放行 (RMK00585) . 【美加訂單生產注意事項-CG2】1.使用SUB-NOZZLE (RMK00717) | 訂單:2502EFE058/007 CC1 <生產備註> 事項如下 . 鍍製方式 MIN 訂單. (RMK00073) . 請品檢務必遵守 30CM*全寬*留1塊給LAB及1塊給塗料商，若背面非"B"字頭則各留2片 (RMK00105) . 品檢人員於LAB試片上註記測試物性耐久及曝曬 (RMK00105) . 【捲取】注意！本單為直立式包裝。禁用STAGGER捲取送包裝！送RCL重處理例外。 (RMK00512) . MIN訂單為平均厚度放行，實測厚度NG時，如單位長度符合範圍，請放行 (RMK00585) . 【美加訂單生產注意事項-CCP】1.請烤漆入口依照正背面漆鋼捲投向規定進行鋼捲投入。 (RMK00717) . 【美加訂單生產注意事項-CCP】2.烤漆入口依照鋼捲投向規定進行鋼捲投入。(CR1/CG1 CR2/CG2-->正向入料。CR1/CG2 CR2/CG1-->反向入料) (RMK00717) . 【美加訂單生產注意事項-CCP】3.此訂單背面漆一律採Nature塗裝，塗裝黏度設定40秒以上 (RMK00717) | 訂單:2502EFE058/007 CC2 <生產備註> 事項如下 . 鍍製方式 MIN 訂單. (RMK00073) . 請品檢務必遵守 30CM*全寬*留1塊給LAB及1塊給塗料商，若背面非"B"字頭則各留2片 (RMK00105) . 品檢人員於LAB試片上註記測試物性耐久及曝曬 (RMK00105) . 【捲取】注意！本單為直立式包裝。禁用STAGGER捲取送包裝！送RCL重處理例外。 (RMK00512) . MIN訂單為平均厚度放行，實測厚度NG時，如單位長度符合範圍，請放行 (RMK00585) . 【美加訂單生產注意事項-CCP】1.請烤漆入口依照正背面漆鋼捲投向規定進行鋼捲投入。 (RMK00717) . 【美加訂單生產注意事項-CCP】2.烤漆入口依照鋼捲投向規定進行鋼捲投入。(CR1/CG1 CR2/CG2-->正向入料。CR1/CG2 CR2/CG1-->反向入料) (RMK00717) . 【美加訂單生產注意事項-CCP】3.此訂單背面漆一律採Nature塗裝，塗裝黏度設定40秒以上 (RMK00717) | 訂單:2502EFE058/007 RCL <生產備註> 事項如下 . 【捲取】注意！本單為直立式包裝。禁用STAGGER捲取送包裝！送RCL重處理例外。 (RMK00512) | 訂單:2502EFE058/007 CCPK 無 <生產備註> 事項 | 訂單:2502EFE058/007 CGQC 無 <品檢備註> 事項 | 訂單:2502EFE058/007 CCQC <品檢備註> 事項如下 . 請品檢務必遵守 30CM*全寬*留1塊給LAB及1塊給塗料商，若背面非"B"字頭則各留2片 (RMK00105) . 【捲取】注意！本單為直立式包裝。禁用STAGGER捲取送包裝！送RCL重處理例外。 (RMK00512) | 訂單:2502EFE058/007 TOL 無 <生產備註> 事項 |  | 訂單 2502EFE058/007 修改記錄如下: 20250425 09:34:58 (25008) 退火碼: >> H2, 用途碼: >> COG001, 背面標示: >> S000, 訂單背面顏色(五碼): >> BW4CY, 背面漆膜厚: >> 12.5, 背面漆塗漆型式幾塗幾烤: >> 2, 鉻酸鹽: >> Z, 訂單厚度: >> 0.0142, 訂單重: >> 60, 重量容許率(下限): >> 10, 重量容許率(上限): >> 10, 訂單寬度: >> 40.875, 鍍製方式: >> MIN, 鋼捲內徑: >> 508, 鋼捲下限重: >> 3.17, 鋼捲上限重: >> 4.54, 壓花條件碼: >> -, 表面花紋: >> R, 綠色識別碼: >> -, 印刷輥號: >> -, 產品代碼: >> PPGL, 皮膜碼: >> -, 單位別: >> I, 油品種類: >> Z, 塗油量: >> Z, 包裝代碼: >> E0 , 保護膜碼: >> -, 客戶試片取樣數量: >> 0, 客戶試片取樣型式: >> -, 調質碼: >> S, 套筒碼: >> N , 規格: >> A792SSGR80, 製造標準: >> ASTM, 表面處理劑種類: >> Z, 表面處理劑塗佈量: >> Z, 伸長率測試: >> N, 硬度測試碼: >> N, 抗拉強度測試: >> N, 降伏強度測試: >> N, 厚度變異: >> 0, 訂單正面顏色(五碼): >> 3Y69T, 正面漆膜厚: >> 25, 正面漆塗漆型式幾塗幾烤: >> 2, 修邊碼: >> Y, 重量碼: >> AW, 鋼捲捲向: >> O, 鍍層碼: >> AZ35, | *:
PPGL | 2502EFE058/008 | 1. ASTM 鍍製方式為MIN 與"最終產品保證1/2 ASTM 厚度公差"不能共存 (OFP00216)-{.不符.} | 1. 製造標準為MS、ASTM或銷新加坡之訂單，若無技術指定優先用料，請優先使用國內料，勿使用ANFEN (OFP00406)-{.不符.} 2. ★提醒！MIN訂單先不要配安丰料★ (OFP00664)-{.不符.} | 1. ASTM 鍍製方式為MIN 與"最終產品保證1/2 ASTM 厚度公差"不能共存 (OFP00216)-{.不符.} 2. 鍍製方式為 MIN 或 TMI 時, 冷軋厚度公差 請改為 " 1/2 厚度公差" (OFP00265)-{.不符.} 3. 製造標準為MS、ASTM或銷新加坡之訂單，若無技術指定優先用料，請優先使用國內料，勿使用ANFEN (OFP00406)-{.不符.} 4. 【提醒】！本單為直立式包裝，嚴禁鍍鋅或烤漆後以STAGGER捲取 (OFP00451)-{.不符.} 5. ★提醒！MIN訂單先不要配安丰料★ (OFP00664)-{.不符.} | 訂單:2502EFE058/008 CPL <生產備註> 事項如下 . 除HGI/ HGL 訂單邊緣不噴油. 其餘皆側緣噴油 (RMK00285) . 【美加訂單生產注意事項-CPL】1.客戶美加地區訂單實施修邊刀最大使用顆數上限(20顆) (RMK00717) . 【美加訂單生產注意事項-CPL】2.排程備註:注意修邊品質與毛邊 (RMK00717) . 【美加訂單生產注意事項-CPL】3.去毛邊輥的管制：兩側壓力均設定1.0 kg/cm2 (RMK00717) | 訂單:2502EFE058/008 CR1 <生產備註> 事項如下 . 【美加訂單生產注意事項-CR】1.兩側各加開一個spot cooling增加冷卻效果。 (RMK00717) . 【美加訂單生產注意事項-CR】2.發生毛邊時，請降速生產減輕毛邊程度，暫留討論後再處置。 (RMK00717) | 訂單:2502EFE058/008 CR2 <生產備註> 事項如下 . 【美加訂單生產注意事項-CR】1.兩側各加開一個spot cooling增加冷卻效果。 (RMK00717) . 【美加訂單生產注意事項-CR】2.發生毛邊時，請降速生產減輕毛邊程度，暫留討論後再處置。 (RMK00717) | 訂單:2502EFE058/008 CG1 <生產備註> 事項如下 . 鍍製方式 MIN 訂單. (RMK00073) . MIN訂單為平均厚度放行，實測厚度NG時，如單位長度符合範圍，請放行 (RMK00585) . 【美加訂單生產注意事項-CG1】副操確認完回控制室後，於生產排程鋼號旁簽名紀錄，以利後續追查(該排程生產完，排程單將保留)。 (RMK00717) . 【美加訂單生產注意事項-CG1】中央段副操每顆銲道出Pot時觀察銲道同時，確認Beaver Tail與鋼板接觸之Guide Roll羊毛氈狀況，並適時添加潤滑油(避免乾掉)。 (RMK00717) | 訂單:2502EFE058/008 CG2 <生產備註> 事項如下 . 鍍製方式 MIN 訂單. (RMK00073) . MIN訂單為平均厚度放行，實測厚度NG時，如單位長度符合範圍，請放行 (RMK00585) . 【美加訂單生產注意事項-CG2】1.使用SUB-NOZZLE (RMK00717) | 訂單:2502EFE058/008 CC1 <生產備註> 事項如下 . 鍍製方式 MIN 訂單. (RMK00073) . 請品檢務必遵守 30CM*全寬*留1塊給LAB及1塊給塗料商，若背面非"B"字頭則各留2片 (RMK00105) . 品檢人員於LAB試片上註記測試物性耐久及曝曬 (RMK00105) . 【捲取】注意！本單為直立式包裝。禁用STAGGER捲取送包裝！送RCL重處理例外。 (RMK00512) . MIN訂單為平均厚度放行，實測厚度NG時，如單位長度符合範圍，請放行 (RMK00585) . 【水痕】因YCP 近似深黑色水痕可能嚴重，因此指定CC1生產注意W/Q 使用純水與水量控制 (RMK00596) . 【美加訂單生產注意事項-CCP】1.請烤漆入口依照正背面漆鋼捲投向規定進行鋼捲投入。 (RMK00717) . 【美加訂單生產注意事項-CCP】2.烤漆入口依照鋼捲投向規定進行鋼捲投入。(CR1/CG1 CR2/CG2-->正向入料。CR1/CG2 CR2/CG1-->反向入料) (RMK00717) . 【美加訂單生產注意事項-CCP】3.此訂單背面漆一律採Nature塗裝，塗裝黏度設定40秒以上 (RMK00717) | 訂單:2502EFE058/008 CC2 <生產備註> 事項如下 . 鍍製方式 MIN 訂單. (RMK00073) . 請品檢務必遵守 30CM*全寬*留1塊給LAB及1塊給塗料商，若背面非"B"字頭則各留2片 (RMK00105) . 品檢人員於LAB試片上註記測試物性耐久及曝曬 (RMK00105) . 【捲取】注意！本單為直立式包裝。禁用STAGGER捲取送包裝！送RCL重處理例外。 (RMK00512) . MIN訂單為平均厚度放行，實測厚度NG時，如單位長度符合範圍，請放行 (RMK00585) . 【水痕】因YCP 近似深黑色水痕可能嚴重，因此指定CC1生產注意W/Q 使用純水與水量控制 (RMK00596) . 【美加訂單生產注意事項-CCP】1.請烤漆入口依照正背面漆鋼捲投向規定進行鋼捲投入。 (RMK00717) . 【美加訂單生產注意事項-CCP】2.烤漆入口依照鋼捲投向規定進行鋼捲投入。(CR1/CG1 CR2/CG2-->正向入料。CR1/CG2 CR2/CG1-->反向入料) (RMK00717) . 【美加訂單生產注意事項-CCP】3.此訂單背面漆一律採Nature塗裝，塗裝黏度設定40秒以上 (RMK00717) | 訂單:2502EFE058/008 RCL <生產備註> 事項如下 . 【捲取】注意！本單為直立式包裝。禁用STAGGER捲取送包裝！送RCL重處理例外。 (RMK00512) | 訂單:2502EFE058/008 CCPK 無 <生產備註> 事項 | 訂單:2502EFE058/008 CGQC 無 <品檢備註> 事項 | 訂單:2502EFE058/008 CCQC <品檢備註> 事項如下 . 請品檢務必遵守 30CM*全寬*留1塊給LAB及1塊給塗料商，若背面非"B"字頭則各留2片 (RMK00105) . 【捲取】注意！本單為直立式包裝。禁用STAGGER捲取送包裝！送RCL重處理例外。 (RMK00512) | 訂單:2502EFE058/008 TOL 無 <生產備註> 事項 |  | 訂單 2502EFE058/008 修改記錄如下: 20250425 09:36:15 (25008) 退火碼: >> H2, 用途碼: >> COG001, 背面標示: >> S000, 訂單背面顏色(五碼): >> BW4CY, 背面漆膜厚: >> 12.5, 背面漆塗漆型式幾塗幾烤: >> 2, 鉻酸鹽: >> Z, 訂單厚度: >> 0.0142, 訂單重: >> 100, 重量容許率(下限): >> 10, 重量容許率(上限): >> 10, 訂單寬度: >> 40.875, 鍍製方式: >> MIN, 鋼捲內徑: >> 508, 鋼捲下限重: >> 3.17, 鋼捲上限重: >> 4.54, 壓花條件碼: >> -, 表面花紋: >> R, 綠色識別碼: >> -, 印刷輥號: >> -, 產品代碼: >> PPGL, 皮膜碼: >> -, 單位別: >> I, 油品種類: >> Z, 塗油量: >> Z, 包裝代碼: >> E0 , 保護膜碼: >> -, 客戶試片取樣數量: >> 0, 客戶試片取樣型式: >> -, 調質碼: >> S, 套筒碼: >> N , 規格: >> A792SSGR80, 製造標準: >> ASTM, 表面處理劑種類: >> Z, 表面處理劑塗佈量: >> Z, 伸長率測試: >> N, 硬度測試碼: >> N, 抗拉強度測試: >> N, 降伏強度測試: >> N, 厚度變異: >> 0, 訂單正面顏色(五碼): >> 7Y91T, 正面漆膜厚: >> 25, 正面漆塗漆型式幾塗幾烤: >> 2, 修邊碼: >> Y, 重量碼: >> AW, 鋼捲捲向: >> O, 鍍層碼: >> AZ35, | *:
PPGL | 2502EFE059/001 | 1. 提醒：住友"美加"區要求只能下"超耐候屋頂(保證年限)" (OFP00177)-{.不符.} | 1. 製造標準為MS、ASTM或銷新加坡之訂單，若無技術指定優先用料，請優先使用國內料，勿使用ANFEN (OFP00406)-{.不符.} 2. 提醒：客戶"WESTMAN STEEL"訂單寬度 1029 HR配 1040或1051 (OFP00722)-{.不符.} 3. 提醒：客戶"WESTMAN STEEL"訂單寬度 1029 HR配 1040或1051 (OFP00723)-{.不符.} | 1. 提醒：住友"美加"區要求只能下"超耐候屋頂(保證年限)" (OFP00177)-{.不符.} 2. 製造標準為MS、ASTM或銷新加坡之訂單，若無技術指定優先用料，請優先使用國內料，勿使用ANFEN (OFP00406)-{.不符.} 3. 【提醒】！本單為直立式包裝，嚴禁鍍鋅或烤漆後以STAGGER捲取 (OFP00451)-{.不符.} 4. ※超耐候一系列用途要確認是否有英制公差需求，有英制公差需求時選配碼用ON027※ (OFP00680)-{.不符.} 5. ●WESTMAN PPGL背漆轉印 『指定生產線別-- CR1 +CG1 或 CR2+CG2 生產』● (OFP00720)-{.不符.} 6. ●WESTMAN PPGL背漆轉印 『指定生產線別-- CR1 +CG1 或 CR2+CG2 生產』● (OFP00721)-{.不符.} 7. 此經銷商有簽訂1/2厚度公差保證(無厚度變異),請調整冷軋與鍍鋅厚度公差管制範圍. 保證 ASTM 厚度公差 (OFP00180)-{.不符.} | 訂單:2502EFE059/001 CPL <生產備註> 事項如下 . 除HGI/ HGL 訂單邊緣不噴油. 其餘皆側緣噴油 (RMK00285) . 【Westman CPL生產注意事項】1.客戶Westman訂單實施修邊刀最大使用顆數上限(20顆) (RMK00714) . 【Westman CPL生產注意事項】2.排程備註:注意修邊品質與毛邊 (RMK00714) . 【Westman CPL生產注意事項】3.去毛邊輥的管制：兩側壓力均設定1.0 kg/cm2 (RMK00714) | 訂單:2502EFE059/001 CR1 <生產備註> 事項如下 . 此經銷商保證平均厚度在1/2厚度公差內，厚度量測NG時，如單位長度符合範圍，請放行 (RMK00402) . 【Westman CRP生產注意事項】1.兩側各加開一個spot cooling增加冷卻效果。 (RMK00714) . 【Westman CRP生產注意事項】2.發生毛邊時，請降速生產減輕毛邊程度，暫留討論後再處置。 (RMK00714) | 訂單:2502EFE059/001 CR2 <生產備註> 事項如下 . 此經銷商保證平均厚度在1/2厚度公差內，厚度量測NG時，如單位長度符合範圍，請放行 (RMK00402) . 【Westman CRP生產注意事項】1.兩側各加開一個spot cooling增加冷卻效果。 (RMK00714) . 【Westman CRP生產注意事項】2.發生毛邊時，請降速生產減輕毛邊程度，暫留討論後再處置。 (RMK00714) | 訂單:2502EFE059/001 CG1 <生產備註> 事項如下 . 【板形】 FLATNESS 板形≦12 I-UNIT（≦0.7％） (RMK-E_CHIN) . 鍍鋅表面不可有鋅痕、壓痕、凹陷、及刮傷 、應變痕等。 (RMK00054) . 此經銷商保證平均厚度在1/2厚度公差內，厚度量測NG時，如單位長度符合範圍，請放行 (RMK00402) . 鍍層 AZ150 (含) 以上 , 鋅花等級 C~E 目標D，避免鋅花晶界明顯後續造成烤漆點狀未塗漆。 (RMK00565) . 【Westman CG1生產注意事項】中央段副操每顆銲道出Pot時觀察銲道同時，確認Beaver Tail與鋼板接觸之Guide Roll羊毛氈狀況，並適時添加潤滑油(避免乾掉)。 (RMK00714) . 【Westman CG1生產注意事項】副操確認完回控制室後，於生產排程鋼號旁簽名紀錄，以利後續追查(該排程生產完，排程單將保留)。 (RMK00714) | 訂單:2502EFE059/001 CG2 <生產備註> 事項如下 . 【板形】 FLATNESS 板形≦12 I-UNIT（≦0.7％） (RMK-E_CHIN) . 鍍鋅表面不可有鋅痕、壓痕、凹陷、及刮傷 、應變痕等。 (RMK00054) . 此經銷商保證平均厚度在1/2厚度公差內，厚度量測NG時，如單位長度符合範圍，請放行 (RMK00402) . 鍍層 AZ150 (含) 以上 , 鋅花等級 C~E 目標D，避免鋅花晶界明顯後續造成烤漆點狀未塗漆。 (RMK00565) . 【Westman CG2生產注意事項】1.使用SUB-NOZZLE (RMK00714) | 訂單:2502EFE059/001 CC1 <生產備註> 事項如下 . 【板形】 FLATNESS 板形≦12 I-UNIT（≦0.7％） (RMK-E_CHIN) . 正面面漆(20U)及正面總膜厚(25U)要求管制90%以上之膜厚,未達標準降級. (RMK00054) . 若背面面漆(20U)及背面總膜厚(25U)時要求管制90%以上之膜厚,未達標準降級 (RMK00054) . 面漆=18U(90%)~請購基準22U(110%),標準板總膜厚=5+20U(100%面漆). (RMK00054) . 30CM*全寬*留1塊給LAB及1塊給塗料商, (RMK00054) . 【色差】1.1.此客戶對面漆(非B開頭之色碼)目視色差要求較高,請依限度樣本進行目視色差管制★--->發生過訴賠 (RMK00248) . 【色差】1.2.若針對特殊顏色需特別管理時，請品檢忽略1.1.的規定以特別規定為主 (RMK00248) . 此經銷商保證平均厚度在1/2厚度公差內，厚度量測NG時，如單位長度符合範圍，請放行 (RMK00402) . 【捲取】注意！本單為直立式包裝。禁用STAGGER捲取送包裝！送RCL重處理例外。 (RMK00512) . 【水痕】因TOP 為YCP 近似深黑色水痕可能嚴重，因此指定CC1生產注意W/Q 使用純水與水量控制 (RMK00588) . 【Westman CCP生產注意事項】1.請烤漆入口依照正背面漆鋼捲投向規定進行鋼捲投入。 (RMK00714) . 【Westman CCP生產注意事項】2.烤漆入口依照鋼捲投向規定進行鋼捲投入。(CR1/CG1 CR2/CG2-->正向入料。CR1/CG2 CR2/CG1-->反向入料) (RMK00714) . 【Westman CCP生產注意事項】3.此訂單背面漆一律採Nature塗裝，塗裝黏度設定40秒以上 (RMK00714) | 訂單:2502EFE059/001 CC2 <生產備註> 事項如下 . 【板形】 FLATNESS 板形≦12 I-UNIT（≦0.7％） (RMK-E_CHIN) . 正面面漆(20U)及正面總膜厚(25U)要求管制90%以上之膜厚,未達標準降級. (RMK00054) . 若背面面漆(20U)及背面總膜厚(25U)時要求管制90%以上之膜厚,未達標準降級 (RMK00054) . 面漆=18U(90%)~請購基準22U(110%),標準板總膜厚=5+20U(100%面漆). (RMK00054) . 30CM*全寬*留1塊給LAB及1塊給塗料商, (RMK00054) . 【色差】1.1.此客戶對面漆(非B開頭之色碼)目視色差要求較高,請依限度樣本進行目視色差管制★--->發生過訴賠 (RMK00248) . 【色差】1.2.若針對特殊顏色需特別管理時，請品檢忽略1.1.的規定以特別規定為主 (RMK00248) . 此經銷商保證平均厚度在1/2厚度公差內，厚度量測NG時，如單位長度符合範圍，請放行 (RMK00402) . 【捲取】注意！本單為直立式包裝。禁用STAGGER捲取送包裝！送RCL重處理例外。 (RMK00512) . 【水痕】因TOP 為YCP 近似深黑色水痕可能嚴重，因此指定CC1生產注意W/Q 使用純水與水量控制 (RMK00588) . 【Westman CCP生產注意事項】1.請烤漆入口依照正背面漆鋼捲投向規定進行鋼捲投入。 (RMK00714) . 【Westman CCP生產注意事項】2.烤漆入口依照鋼捲投向規定進行鋼捲投入。(CR1/CG1 CR2/CG2-->正向入料。CR1/CG2 CR2/CG1-->反向入料) (RMK00714) . 【Westman CCP生產注意事項】3.此訂單背面漆一律採Nature塗裝，塗裝黏度設定40秒以上 (RMK00714) | 訂單:2502EFE059/001 RCL <生產備註> 事項如下 . 【捲取】注意！本單為直立式包裝。禁用STAGGER捲取送包裝！送RCL重處理例外。 (RMK00512) | 訂單:2502EFE059/001 CCPK 無 <生產備註> 事項 | 訂單:2502EFE059/001 CGQC <品檢備註> 事項如下 . 【板形】 FLATNESS 板形≦12 I-UNIT（≦0.7％） (RMK-E_CHIN) . 鍍層 AZ150 (含) 以上 , 鋅花等級 C~E 目標D，避免鋅花晶界明顯後續造成烤漆點狀未塗漆。 (RMK00565) | 訂單:2502EFE059/001 CCQC <品檢備註> 事項如下 . 【板形】 FLATNESS 板形≦12 I-UNIT（≦0.7％） (RMK-E_CHIN) . 【色差】1.1.此客戶對面漆(非B開頭之色碼)目視色差要求較高,請依限度樣本進行目視色差管制★--->發生過訴賠 (RMK00248) . 【色差】1.2.若針對特殊顏色需特別管理時，請品檢忽略1.1.的規定以特別規定為主 (RMK00248) . 【捲取】注意！本單為直立式包裝。禁用STAGGER捲取送包裝！送RCL重處理例外。 (RMK00512) . 【水痕】因TOP 為YCP 近似深黑色水痕可能嚴重，因此指定CC1生產注意W/Q 使用純水與水量控制 (RMK00588) | 訂單:2502EFE059/001 TOL 無 <生產備註> 事項 | 【板形】 FLATNESS 板形≦12 I-UNIT（≦0.7％）^^/CG1/CG2/CC1/CC2/CGQC/CCQC/^^ <<.E_CHIN 2025/01/13 14:41.>> | 訂單 2502EFE059/001 修改記錄如下: 20250107 09:04:28 (06023) 退火碼: >> H2, 用途碼: >> COG003, 背面標示: >> S000, 訂單背面顏色(五碼): >> BW73Z, 背面漆膜厚: >> NOM, 背面漆塗漆型式幾塗幾烤: >> 2, 鉻酸鹽: >> Z, 訂單厚度: >> 0.015, 訂單重: >> 80, 重量容許率(下限): >> 10, 重量容許率(上限): >> 10, 訂單寬度: >> 40.5, 鍍製方式: >> AC, 鋼捲內徑: >> 508, 鋼捲下限重: >> 2.5, 鋼捲上限重: >> 4.5, 壓花條件碼: >> -, 表面花紋: >> R, 綠色識別碼: >> -, 印刷輥號: >> -, 產品代碼: >> PPGL, 皮膜碼: >> -, 單位別: >> I, 油品種類: >> Z, 塗油量: >> Z, 包裝代碼: >> E0 , 保護膜碼: >> -, 客戶試片取樣型式: >> -, 調質碼: >> S, 套筒碼: >> P , 規格: >> A792SSGR80, 製造標準: >> ASTM, 表面處理劑種類: >> Z, 表面處理劑塗佈量: >> Z, 伸長率測試: >> N, 硬度測試碼: >> N, 抗拉強度測試: >> N, 降伏強度測試: >> N, 厚度變異: >> 0, 訂單正面顏色(五碼): >> SYT9P, 正面漆膜厚: >> 25, 正面漆塗漆型式幾塗幾烤: >> 2, 修邊碼: >> Y, 重量碼: >> AW, 鋼捲捲向: >> O, 鍍層碼: >> AZ50, 20250107 09:05:15 (06023) 用途碼: COG003 >> COG007, | F:保證1/2 ASTM 厚度公差
PPGL | 2502EFE059/002 |  | 1. 製造標準為MS、ASTM或銷新加坡之訂單，若無技術指定優先用料，請優先使用國內料，勿使用ANFEN (OFP00406)-{.不符.} 2. 提醒：客戶"WESTMAN STEEL"訂單寬度 1029 HR配 1040或1051 (OFP00722)-{.不符.} 3. 提醒：客戶"WESTMAN STEEL"訂單寬度 1029 HR配 1040或1051 (OFP00723)-{.不符.} | 1. 製造標準為MS、ASTM或銷新加坡之訂單，若無技術指定優先用料，請優先使用國內料，勿使用ANFEN (OFP00406)-{.不符.} 2. 【提醒】！本單為直立式包裝，嚴禁鍍鋅或烤漆後以STAGGER捲取 (OFP00451)-{.不符.} 3. ※超耐候一系列用途要確認是否有英制公差需求，有英制公差需求時選配碼用ON027※ (OFP00680)-{.不符.} 4. ●WESTMAN PPGL背漆轉印 『指定生產線別-- CR1 +CG1 或 CR2+CG2 生產』● (OFP00720)-{.不符.} 5. ●WESTMAN PPGL背漆轉印 『指定生產線別-- CR1 +CG1 或 CR2+CG2 生產』● (OFP00721)-{.不符.} 6. 此經銷商有簽訂1/2厚度公差保證(無厚度變異),請調整冷軋與鍍鋅厚度公差管制範圍. 保證 ASTM 厚度公差 (OFP00180)-{.不符.} | 訂單:2502EFE059/002 CPL <生產備註> 事項如下 . 除HGI/ HGL 訂單邊緣不噴油. 其餘皆側緣噴油 (RMK00285) . 【Westman CPL生產注意事項】1.客戶Westman訂單實施修邊刀最大使用顆數上限(20顆) (RMK00714) . 【Westman CPL生產注意事項】2.排程備註:注意修邊品質與毛邊 (RMK00714) . 【Westman CPL生產注意事項】3.去毛邊輥的管制：兩側壓力均設定1.0 kg/cm2 (RMK00714) | 訂單:2502EFE059/002 CR1 <生產備註> 事項如下 . 此經銷商保證平均厚度在1/2厚度公差內，厚度量測NG時，如單位長度符合範圍，請放行 (RMK00402) . 【Westman CRP生產注意事項】1.兩側各加開一個spot cooling增加冷卻效果。 (RMK00714) . 【Westman CRP生產注意事項】2.發生毛邊時，請降速生產減輕毛邊程度，暫留討論後再處置。 (RMK00714) | 訂單:2502EFE059/002 CR2 <生產備註> 事項如下 . 此經銷商保證平均厚度在1/2厚度公差內，厚度量測NG時，如單位長度符合範圍，請放行 (RMK00402) . 【Westman CRP生產注意事項】1.兩側各加開一個spot cooling增加冷卻效果。 (RMK00714) . 【Westman CRP生產注意事項】2.發生毛邊時，請降速生產減輕毛邊程度，暫留討論後再處置。 (RMK00714) | 訂單:2502EFE059/002 CG1 <生產備註> 事項如下 . 【板形】 FLATNESS 板形≦12 I-UNIT（≦0.7％） (RMK-E_CHIN) . 鍍鋅表面不可有鋅痕、壓痕、凹陷、及刮傷 、應變痕等。 (RMK00054) . 此經銷商保證平均厚度在1/2厚度公差內，厚度量測NG時，如單位長度符合範圍，請放行 (RMK00402) . 鍍層 AZ150 (含) 以上 , 鋅花等級 C~E 目標D，避免鋅花晶界明顯後續造成烤漆點狀未塗漆。 (RMK00565) . 【Westman CG1生產注意事項】中央段副操每顆銲道出Pot時觀察銲道同時，確認Beaver Tail與鋼板接觸之Guide Roll羊毛氈狀況，並適時添加潤滑油(避免乾掉)。 (RMK00714) . 【Westman CG1生產注意事項】副操確認完回控制室後，於生產排程鋼號旁簽名紀錄，以利後續追查(該排程生產完，排程單將保留)。 (RMK00714) | 訂單:2502EFE059/002 CG2 <生產備註> 事項如下 . 【板形】 FLATNESS 板形≦12 I-UNIT（≦0.7％） (RMK-E_CHIN) . 鍍鋅表面不可有鋅痕、壓痕、凹陷、及刮傷 、應變痕等。 (RMK00054) . 此經銷商保證平均厚度在1/2厚度公差內，厚度量測NG時，如單位長度符合範圍，請放行 (RMK00402) . 鍍層 AZ150 (含) 以上 , 鋅花等級 C~E 目標D，避免鋅花晶界明顯後續造成烤漆點狀未塗漆。 (RMK00565) . 【Westman CG2生產注意事項】1.使用SUB-NOZZLE (RMK00714) | 訂單:2502EFE059/002 CC1 <生產備註> 事項如下 . 【板形】 FLATNESS 板形≦12 I-UNIT（≦0.7％） (RMK-E_CHIN) . 正面面漆(20U)及正面總膜厚(25U)要求管制90%以上之膜厚,未達標準降級. (RMK00054) . 若背面面漆(20U)及背面總膜厚(25U)時要求管制90%以上之膜厚,未達標準降級 (RMK00054) . 面漆=18U(90%)~請購基準22U(110%),標準板總膜厚=5+20U(100%面漆). (RMK00054) . 30CM*全寬*留1塊給LAB及1塊給塗料商, (RMK00054) . 【色差】1.1.此客戶對面漆(非B開頭之色碼)目視色差要求較高,請依限度樣本進行目視色差管制★--->發生過訴賠 (RMK00248) . 【色差】1.2.若針對特殊顏色需特別管理時，請品檢忽略1.1.的規定以特別規定為主 (RMK00248) . 此經銷商保證平均厚度在1/2厚度公差內，厚度量測NG時，如單位長度符合範圍，請放行 (RMK00402) . 【捲取】注意！本單為直立式包裝。禁用STAGGER捲取送包裝！送RCL重處理例外。 (RMK00512) . 【Westman CCP生產注意事項】1.請烤漆入口依照正背面漆鋼捲投向規定進行鋼捲投入。 (RMK00714) . 【Westman CCP生產注意事項】2.烤漆入口依照鋼捲投向規定進行鋼捲投入。(CR1/CG1 CR2/CG2-->正向入料。CR1/CG2 CR2/CG1-->反向入料) (RMK00714) . 【Westman CCP生產注意事項】3.此訂單背面漆一律採Nature塗裝，塗裝黏度設定40秒以上 (RMK00714) | 訂單:2502EFE059/002 CC2 <生產備註> 事項如下 . 【板形】 FLATNESS 板形≦12 I-UNIT（≦0.7％） (RMK-E_CHIN) . 正面面漆(20U)及正面總膜厚(25U)要求管制90%以上之膜厚,未達標準降級. (RMK00054) . 若背面面漆(20U)及背面總膜厚(25U)時要求管制90%以上之膜厚,未達標準降級 (RMK00054) . 面漆=18U(90%)~請購基準22U(110%),標準板總膜厚=5+20U(100%面漆). (RMK00054) . 30CM*全寬*留1塊給LAB及1塊給塗料商, (RMK00054) . 【色差】1.1.此客戶對面漆(非B開頭之色碼)目視色差要求較高,請依限度樣本進行目視色差管制★--->發生過訴賠 (RMK00248) . 【色差】1.2.若針對特殊顏色需特別管理時，請品檢忽略1.1.的規定以特別規定為主 (RMK00248) . 此經銷商保證平均厚度在1/2厚度公差內，厚度量測NG時，如單位長度符合範圍，請放行 (RMK00402) . 【捲取】注意！本單為直立式包裝。禁用STAGGER捲取送包裝！送RCL重處理例外。 (RMK00512) . 【Westman CCP生產注意事項】1.請烤漆入口依照正背面漆鋼捲投向規定進行鋼捲投入。 (RMK00714) . 【Westman CCP生產注意事項】2.烤漆入口依照鋼捲投向規定進行鋼捲投入。(CR1/CG1 CR2/CG2-->正向入料。CR1/CG2 CR2/CG1-->反向入料) (RMK00714) . 【Westman CCP生產注意事項】3.此訂單背面漆一律採Nature塗裝，塗裝黏度設定40秒以上 (RMK00714) | 訂單:2502EFE059/002 RCL <生產備註> 事項如下 . 【捲取】注意！本單為直立式包裝。禁用STAGGER捲取送包裝！送RCL重處理例外。 (RMK00512) | 訂單:2502EFE059/002 CCPK 無 <生產備註> 事項 | 訂單:2502EFE059/002 CGQC <品檢備註> 事項如下 . 【板形】 FLATNESS 板形≦12 I-UNIT（≦0.7％） (RMK-E_CHIN) . 鍍層 AZ150 (含) 以上 , 鋅花等級 C~E 目標D，避免鋅花晶界明顯後續造成烤漆點狀未塗漆。 (RMK00565) | 訂單:2502EFE059/002 CCQC <品檢備註> 事項如下 . 【板形】 FLATNESS 板形≦12 I-UNIT（≦0.7％） (RMK-E_CHIN) . 【色差】1.1.此客戶對面漆(非B開頭之色碼)目視色差要求較高,請依限度樣本進行目視色差管制★--->發生過訴賠 (RMK00248) . 【色差】1.2.若針對特殊顏色需特別管理時，請品檢忽略1.1.的規定以特別規定為主 (RMK00248) . 【捲取】注意！本單為直立式包裝。禁用STAGGER捲取送包裝！送RCL重處理例外。 (RMK00512) | 訂單:2502EFE059/002 TOL 無 <生產備註> 事項 | 【板形】 FLATNESS 板形≦12 I-UNIT（≦0.7％）^^/CG1/CG2/CC1/CC2/CGQC/CCQC/^^ <<.E_CHIN 2025/01/13 14:41.>> | 訂單 2502EFE059/002 修改記錄如下: 20250107 09:04:33 (06023) 退火碼: >> H2, 用途碼: >> COG003, 背面標示: >> S000, 訂單背面顏色(五碼): >> BW73Z, 背面漆膜厚: >> NOM, 背面漆塗漆型式幾塗幾烤: >> 2, 鉻酸鹽: >> Z, 訂單厚度: >> 0.015, 訂單重: >> 80, 重量容許率(下限): >> 10, 重量容許率(上限): >> 10, 訂單寬度: >> 40.5, 鍍製方式: >> AC, 鋼捲內徑: >> 508, 鋼捲下限重: >> 2.5, 鋼捲上限重: >> 4.5, 壓花條件碼: >> -, 表面花紋: >> R, 綠色識別碼: >> -, 印刷輥號: >> -, 產品代碼: >> PPGL, 皮膜碼: >> -, 單位別: >> I, 油品種類: >> Z, 塗油量: >> Z, 包裝代碼: >> E0 , 保護膜碼: >> -, 客戶試片取樣型式: >> -, 調質碼: >> S, 套筒碼: >> P , 規格: >> A792SSGR80, 製造標準: >> ASTM, 表面處理劑種類: >> Z, 表面處理劑塗佈量: >> Z, 伸長率測試: >> N, 硬度測試碼: >> N, 抗拉強度測試: >> N, 降伏強度測試: >> N, 厚度變異: >> 0, 訂單正面顏色(五碼): >> SBH5Y, 正面漆膜厚: >> 25, 正面漆塗漆型式幾塗幾烤: >> 2, 修邊碼: >> Y, 重量碼: >> AW, 鋼捲捲向: >> O, 鍍層碼: >> AZ50, | F:保證1/2 ASTM 厚度公差
PPGL | 2502EFE059/003 |  | 1. 製造標準為MS、ASTM或銷新加坡之訂單，若無技術指定優先用料，請優先使用國內料，勿使用ANFEN (OFP00406)-{.不符.} 2. 提醒：客戶"WESTMAN STEEL"訂單寬度 1029 HR配 1040或1051 (OFP00722)-{.不符.} 3. 提醒：客戶"WESTMAN STEEL"訂單寬度 1029 HR配 1040或1051 (OFP00723)-{.不符.} | 1. 製造標準為MS、ASTM或銷新加坡之訂單，若無技術指定優先用料，請優先使用國內料，勿使用ANFEN (OFP00406)-{.不符.} 2. 【提醒】！本單為直立式包裝，嚴禁鍍鋅或烤漆後以STAGGER捲取 (OFP00451)-{.不符.} 3. ※超耐候一系列用途要確認是否有英制公差需求，有英制公差需求時選配碼用ON027※ (OFP00680)-{.不符.} 4. ●WESTMAN PPGL背漆轉印 『指定生產線別-- CR1 +CG1 或 CR2+CG2 生產』● (OFP00720)-{.不符.} 5. ●WESTMAN PPGL背漆轉印 『指定生產線別-- CR1 +CG1 或 CR2+CG2 生產』● (OFP00721)-{.不符.} 6. 此經銷商有簽訂1/2厚度公差保證(無厚度變異),請調整冷軋與鍍鋅厚度公差管制範圍. 保證 ASTM 厚度公差 (OFP00180)-{.不符.} | 訂單:2502EFE059/003 CPL <生產備註> 事項如下 . 除HGI/ HGL 訂單邊緣不噴油. 其餘皆側緣噴油 (RMK00285) . 【Westman CPL生產注意事項】1.客戶Westman訂單實施修邊刀最大使用顆數上限(20顆) (RMK00714) . 【Westman CPL生產注意事項】2.排程備註:注意修邊品質與毛邊 (RMK00714) . 【Westman CPL生產注意事項】3.去毛邊輥的管制：兩側壓力均設定1.0 kg/cm2 (RMK00714) | 訂單:2502EFE059/003 CR1 <生產備註> 事項如下 . 此經銷商保證平均厚度在1/2厚度公差內，厚度量測NG時，如單位長度符合範圍，請放行 (RMK00402) . 【Westman CRP生產注意事項】1.兩側各加開一個spot cooling增加冷卻效果。 (RMK00714) . 【Westman CRP生產注意事項】2.發生毛邊時，請降速生產減輕毛邊程度，暫留討論後再處置。 (RMK00714) | 訂單:2502EFE059/003 CR2 <生產備註> 事項如下 . 此經銷商保證平均厚度在1/2厚度公差內，厚度量測NG時，如單位長度符合範圍，請放行 (RMK00402) . 【Westman CRP生產注意事項】1.兩側各加開一個spot cooling增加冷卻效果。 (RMK00714) . 【Westman CRP生產注意事項】2.發生毛邊時，請降速生產減輕毛邊程度，暫留討論後再處置。 (RMK00714) | 訂單:2502EFE059/003 CG1 <生產備註> 事項如下 . 【板形】 FLATNESS 板形≦12 I-UNIT（≦0.7％） (RMK-E_CHIN) . 鍍鋅表面不可有鋅痕、壓痕、凹陷、及刮傷 、應變痕等。 (RMK00054) . 此經銷商保證平均厚度在1/2厚度公差內，厚度量測NG時，如單位長度符合範圍，請放行 (RMK00402) . 鍍層 AZ150 (含) 以上 , 鋅花等級 C~E 目標D，避免鋅花晶界明顯後續造成烤漆點狀未塗漆。 (RMK00565) . 【Westman CG1生產注意事項】中央段副操每顆銲道出Pot時觀察銲道同時，確認Beaver Tail與鋼板接觸之Guide Roll羊毛氈狀況，並適時添加潤滑油(避免乾掉)。 (RMK00714) . 【Westman CG1生產注意事項】副操確認完回控制室後，於生產排程鋼號旁簽名紀錄，以利後續追查(該排程生產完，排程單將保留)。 (RMK00714) | 訂單:2502EFE059/003 CG2 <生產備註> 事項如下 . 【板形】 FLATNESS 板形≦12 I-UNIT（≦0.7％） (RMK-E_CHIN) . 鍍鋅表面不可有鋅痕、壓痕、凹陷、及刮傷 、應變痕等。 (RMK00054) . 此經銷商保證平均厚度在1/2厚度公差內，厚度量測NG時，如單位長度符合範圍，請放行 (RMK00402) . 鍍層 AZ150 (含) 以上 , 鋅花等級 C~E 目標D，避免鋅花晶界明顯後續造成烤漆點狀未塗漆。 (RMK00565) . 【Westman CG2生產注意事項】1.使用SUB-NOZZLE (RMK00714) | 訂單:2502EFE059/003 CC1 <生產備註> 事項如下 . 【板形】 FLATNESS 板形≦12 I-UNIT（≦0.7％） (RMK-E_CHIN) . 正面面漆(20U)及正面總膜厚(25U)要求管制90%以上之膜厚,未達標準降級. (RMK00054) . 若背面面漆(20U)及背面總膜厚(25U)時要求管制90%以上之膜厚,未達標準降級 (RMK00054) . 面漆=18U(90%)~請購基準22U(110%),標準板總膜厚=5+20U(100%面漆). (RMK00054) . 30CM*全寬*留1塊給LAB及1塊給塗料商, (RMK00054) . 【色差】1.1.此客戶對面漆(非B開頭之色碼)目視色差要求較高,請依限度樣本進行目視色差管制★--->發生過訴賠 (RMK00248) . 【色差】1.2.若針對特殊顏色需特別管理時，請品檢忽略1.1.的規定以特別規定為主 (RMK00248) . 此經銷商保證平均厚度在1/2厚度公差內，厚度量測NG時，如單位長度符合範圍，請放行 (RMK00402) . 【捲取】注意！本單為直立式包裝。禁用STAGGER捲取送包裝！送RCL重處理例外。 (RMK00512) . 【Westman CCP生產注意事項】1.請烤漆入口依照正背面漆鋼捲投向規定進行鋼捲投入。 (RMK00714) . 【Westman CCP生產注意事項】2.烤漆入口依照鋼捲投向規定進行鋼捲投入。(CR1/CG1 CR2/CG2-->正向入料。CR1/CG2 CR2/CG1-->反向入料) (RMK00714) . 【Westman CCP生產注意事項】3.此訂單背面漆一律採Nature塗裝，塗裝黏度設定40秒以上 (RMK00714) | 訂單:2502EFE059/003 CC2 <生產備註> 事項如下 . 【板形】 FLATNESS 板形≦12 I-UNIT（≦0.7％） (RMK-E_CHIN) . 正面面漆(20U)及正面總膜厚(25U)要求管制90%以上之膜厚,未達標準降級. (RMK00054) . 若背面面漆(20U)及背面總膜厚(25U)時要求管制90%以上之膜厚,未達標準降級 (RMK00054) . 面漆=18U(90%)~請購基準22U(110%),標準板總膜厚=5+20U(100%面漆). (RMK00054) . 30CM*全寬*留1塊給LAB及1塊給塗料商, (RMK00054) . 【色差】1.1.此客戶對面漆(非B開頭之色碼)目視色差要求較高,請依限度樣本進行目視色差管制★--->發生過訴賠 (RMK00248) . 【色差】1.2.若針對特殊顏色需特別管理時，請品檢忽略1.1.的規定以特別規定為主 (RMK00248) . 此經銷商保證平均厚度在1/2厚度公差內，厚度量測NG時，如單位長度符合範圍，請放行 (RMK00402) . 【捲取】注意！本單為直立式包裝。禁用STAGGER捲取送包裝！送RCL重處理例外。 (RMK00512) . 【Westman CCP生產注意事項】1.請烤漆入口依照正背面漆鋼捲投向規定進行鋼捲投入。 (RMK00714) . 【Westman CCP生產注意事項】2.烤漆入口依照鋼捲投向規定進行鋼捲投入。(CR1/CG1 CR2/CG2-->正向入料。CR1/CG2 CR2/CG1-->反向入料) (RMK00714) . 【Westman CCP生產注意事項】3.此訂單背面漆一律採Nature塗裝，塗裝黏度設定40秒以上 (RMK00714) | 訂單:2502EFE059/003 RCL <生產備註> 事項如下 . 【捲取】注意！本單為直立式包裝。禁用STAGGER捲取送包裝！送RCL重處理例外。 (RMK00512) | 訂單:2502EFE059/003 CCPK 無 <生產備註> 事項 | 訂單:2502EFE059/003 CGQC <品檢備註> 事項如下 . 【板形】 FLATNESS 板形≦12 I-UNIT（≦0.7％） (RMK-E_CHIN) . 鍍層 AZ150 (含) 以上 , 鋅花等級 C~E 目標D，避免鋅花晶界明顯後續造成烤漆點狀未塗漆。 (RMK00565) | 訂單:2502EFE059/003 CCQC <品檢備註> 事項如下 . 【板形】 FLATNESS 板形≦12 I-UNIT（≦0.7％） (RMK-E_CHIN) . 【色差】1.1.此客戶對面漆(非B開頭之色碼)目視色差要求較高,請依限度樣本進行目視色差管制★--->發生過訴賠 (RMK00248) . 【色差】1.2.若針對特殊顏色需特別管理時，請品檢忽略1.1.的規定以特別規定為主 (RMK00248) . 【捲取】注意！本單為直立式包裝。禁用STAGGER捲取送包裝！送RCL重處理例外。 (RMK00512) | 訂單:2502EFE059/003 TOL 無 <生產備註> 事項 | 【板形】 FLATNESS 板形≦12 I-UNIT（≦0.7％）^^/CG1/CG2/CC1/CC2/CGQC/CCQC/^^ <<.E_CHIN 2025/01/13 14:42.>> | 訂單 2502EFE059/003 修改記錄如下: 20250107 09:04:39 (06023) 退火碼: >> H2, 用途碼: >> COG003, 背面標示: >> S000, 訂單背面顏色(五碼): >> BW73Z, 背面漆膜厚: >> NOM, 背面漆塗漆型式幾塗幾烤: >> 2, 鉻酸鹽: >> Z, 訂單厚度: >> 0.015, 訂單重: >> 40, 重量容許率(下限): >> 10, 重量容許率(上限): >> 10, 訂單寬度: >> 40.5, 鍍製方式: >> AC, 鋼捲內徑: >> 508, 鋼捲下限重: >> 2.5, 鋼捲上限重: >> 4.5, 壓花條件碼: >> -, 表面花紋: >> R, 綠色識別碼: >> -, 印刷輥號: >> -, 產品代碼: >> PPGL, 皮膜碼: >> -, 單位別: >> I, 油品種類: >> Z, 塗油量: >> Z, 包裝代碼: >> E0 , 保護膜碼: >> -, 客戶試片取樣型式: >> -, 調質碼: >> S, 套筒碼: >> P , 規格: >> A792SSGR80, 製造標準: >> ASTM, 表面處理劑種類: >> Z, 表面處理劑塗佈量: >> Z, 伸長率測試: >> N, 硬度測試碼: >> N, 抗拉強度測試: >> N, 降伏強度測試: >> N, 厚度變異: >> 0, 訂單正面顏色(五碼): >> SLH78, 正面漆膜厚: >> 25, 正面漆塗漆型式幾塗幾烤: >> 2, 修邊碼: >> Y, 重量碼: >> AW, 鋼捲捲向: >> O, 鍍層碼: >> AZ50, | F:保證1/2 ASTM 厚度公差
PPGL | 2502EFE060/001 |  | 1. 製造標準為MS、ASTM或銷新加坡之訂單，若無技術指定優先用料，請優先使用國內料，勿使用ANFEN (OFP00406)-{.不符.} 2. 提醒：客戶"WESTMAN STEEL"訂單寬度 1029 HR配 1040或1051 (OFP00722)-{.不符.} 3. 提醒：客戶"WESTMAN STEEL"訂單寬度 1029 HR配 1040或1051 (OFP00723)-{.不符.} | 1. 製造標準為MS、ASTM或銷新加坡之訂單，若無技術指定優先用料，請優先使用國內料，勿使用ANFEN (OFP00406)-{.不符.} 2. 【提醒】！本單為直立式包裝，嚴禁鍍鋅或烤漆後以STAGGER捲取 (OFP00451)-{.不符.} 3. ※超耐候一系列用途要確認是否有英制公差需求，有英制公差需求時選配碼用ON027※ (OFP00680)-{.不符.} 4. ●WESTMAN PPGL背漆轉印 『指定生產線別-- CR1 +CG1 或 CR2+CG2 生產』● (OFP00720)-{.不符.} 5. ●WESTMAN PPGL背漆轉印 『指定生產線別-- CR1 +CG1 或 CR2+CG2 生產』● (OFP00721)-{.不符.} 6. 此經銷商有簽訂1/2厚度公差保證(無厚度變異),請調整冷軋與鍍鋅厚度公差管制範圍. 保證 ASTM 厚度公差 (OFP00180)-{.不符.} | 訂單:2502EFE060/001 CPL <生產備註> 事項如下 . 除HGI/ HGL 訂單邊緣不噴油. 其餘皆側緣噴油 (RMK00285) . 【Westman CPL生產注意事項】1.客戶Westman訂單實施修邊刀最大使用顆數上限(20顆) (RMK00714) . 【Westman CPL生產注意事項】2.排程備註:注意修邊品質與毛邊 (RMK00714) . 【Westman CPL生產注意事項】3.去毛邊輥的管制：兩側壓力均設定1.0 kg/cm2 (RMK00714) | 訂單:2502EFE060/001 CR1 <生產備註> 事項如下 . 此經銷商保證平均厚度在1/2厚度公差內，厚度量測NG時，如單位長度符合範圍，請放行 (RMK00402) . 【Westman CRP生產注意事項】1.兩側各加開一個spot cooling增加冷卻效果。 (RMK00714) . 【Westman CRP生產注意事項】2.發生毛邊時，請降速生產減輕毛邊程度，暫留討論後再處置。 (RMK00714) | 訂單:2502EFE060/001 CR2 <生產備註> 事項如下 . 此經銷商保證平均厚度在1/2厚度公差內，厚度量測NG時，如單位長度符合範圍，請放行 (RMK00402) . 【Westman CRP生產注意事項】1.兩側各加開一個spot cooling增加冷卻效果。 (RMK00714) . 【Westman CRP生產注意事項】2.發生毛邊時，請降速生產減輕毛邊程度，暫留討論後再處置。 (RMK00714) | 訂單:2502EFE060/001 CG1 <生產備註> 事項如下 . 【板形】 FLATNESS 板形≦12 I-UNIT（≦0.7％） (RMK-E_CHIN) . 鍍鋅表面不可有鋅痕、壓痕、凹陷、及刮傷 、應變痕等。 (RMK00054) . 此經銷商保證平均厚度在1/2厚度公差內，厚度量測NG時，如單位長度符合範圍，請放行 (RMK00402) . 鍍層 AZ150 (含) 以上 , 鋅花等級 C~E 目標D，避免鋅花晶界明顯後續造成烤漆點狀未塗漆。 (RMK00565) . 【Westman CG1生產注意事項】中央段副操每顆銲道出Pot時觀察銲道同時，確認Beaver Tail與鋼板接觸之Guide Roll羊毛氈狀況，並適時添加潤滑油(避免乾掉)。 (RMK00714) . 【Westman CG1生產注意事項】副操確認完回控制室後，於生產排程鋼號旁簽名紀錄，以利後續追查(該排程生產完，排程單將保留)。 (RMK00714) | 訂單:2502EFE060/001 CG2 <生產備註> 事項如下 . 【板形】 FLATNESS 板形≦12 I-UNIT（≦0.7％） (RMK-E_CHIN) . 鍍鋅表面不可有鋅痕、壓痕、凹陷、及刮傷 、應變痕等。 (RMK00054) . 此經銷商保證平均厚度在1/2厚度公差內，厚度量測NG時，如單位長度符合範圍，請放行 (RMK00402) . 鍍層 AZ150 (含) 以上 , 鋅花等級 C~E 目標D，避免鋅花晶界明顯後續造成烤漆點狀未塗漆。 (RMK00565) . 【Westman CG2生產注意事項】1.使用SUB-NOZZLE (RMK00714) | 訂單:2502EFE060/001 CC1 <生產備註> 事項如下 . 【板形】 FLATNESS 板形≦12 I-UNIT（≦0.7％） (RMK-E_CHIN) . 正面面漆(20U)及正面總膜厚(25U)要求管制90%以上之膜厚,未達標準降級. (RMK00054) . 若背面面漆(20U)及背面總膜厚(25U)時要求管制90%以上之膜厚,未達標準降級 (RMK00054) . 面漆=18U(90%)~請購基準22U(110%),標準板總膜厚=5+20U(100%面漆). (RMK00054) . 30CM*全寬*留1塊給LAB及1塊給塗料商, (RMK00054) . 【色差】1.1.此客戶對面漆(非B開頭之色碼)目視色差要求較高,請依限度樣本進行目視色差管制★--->發生過訴賠 (RMK00248) . 【色差】1.2.若針對特殊顏色需特別管理時，請品檢忽略1.1.的規定以特別規定為主 (RMK00248) . 此經銷商保證平均厚度在1/2厚度公差內，厚度量測NG時，如單位長度符合範圍，請放行 (RMK00402) . 【捲取】注意！本單為直立式包裝。禁用STAGGER捲取送包裝！送RCL重處理例外。 (RMK00512) . 【Westman CCP生產注意事項】1.請烤漆入口依照正背面漆鋼捲投向規定進行鋼捲投入。 (RMK00714) . 【Westman CCP生產注意事項】2.烤漆入口依照鋼捲投向規定進行鋼捲投入。(CR1/CG1 CR2/CG2-->正向入料。CR1/CG2 CR2/CG1-->反向入料) (RMK00714) . 【Westman CCP生產注意事項】3.此訂單背面漆一律採Nature塗裝，塗裝黏度設定40秒以上 (RMK00714) | 訂單:2502EFE060/001 CC2 <生產備註> 事項如下 . 【板形】 FLATNESS 板形≦12 I-UNIT（≦0.7％） (RMK-E_CHIN) . 正面面漆(20U)及正面總膜厚(25U)要求管制90%以上之膜厚,未達標準降級. (RMK00054) . 若背面面漆(20U)及背面總膜厚(25U)時要求管制90%以上之膜厚,未達標準降級 (RMK00054) . 面漆=18U(90%)~請購基準22U(110%),標準板總膜厚=5+20U(100%面漆). (RMK00054) . 30CM*全寬*留1塊給LAB及1塊給塗料商, (RMK00054) . 【色差】1.1.此客戶對面漆(非B開頭之色碼)目視色差要求較高,請依限度樣本進行目視色差管制★--->發生過訴賠 (RMK00248) . 【色差】1.2.若針對特殊顏色需特別管理時，請品檢忽略1.1.的規定以特別規定為主 (RMK00248) . 此經銷商保證平均厚度在1/2厚度公差內，厚度量測NG時，如單位長度符合範圍，請放行 (RMK00402) . 【捲取】注意！本單為直立式包裝。禁用STAGGER捲取送包裝！送RCL重處理例外。 (RMK00512) . 【Westman CCP生產注意事項】1.請烤漆入口依照正背面漆鋼捲投向規定進行鋼捲投入。 (RMK00714) . 【Westman CCP生產注意事項】2.烤漆入口依照鋼捲投向規定進行鋼捲投入。(CR1/CG1 CR2/CG2-->正向入料。CR1/CG2 CR2/CG1-->反向入料) (RMK00714) . 【Westman CCP生產注意事項】3.此訂單背面漆一律採Nature塗裝，塗裝黏度設定40秒以上 (RMK00714) | 訂單:2502EFE060/001 RCL <生產備註> 事項如下 . 【捲取】注意！本單為直立式包裝。禁用STAGGER捲取送包裝！送RCL重處理例外。 (RMK00512) | 訂單:2502EFE060/001 CCPK 無 <生產備註> 事項 | 訂單:2502EFE060/001 CGQC <品檢備註> 事項如下 . 【板形】 FLATNESS 板形≦12 I-UNIT（≦0.7％） (RMK-E_CHIN) . 鍍層 AZ150 (含) 以上 , 鋅花等級 C~E 目標D，避免鋅花晶界明顯後續造成烤漆點狀未塗漆。 (RMK00565) | 訂單:2502EFE060/001 CCQC <品檢備註> 事項如下 . 【板形】 FLATNESS 板形≦12 I-UNIT（≦0.7％） (RMK-E_CHIN) . 【色差】1.1.此客戶對面漆(非B開頭之色碼)目視色差要求較高,請依限度樣本進行目視色差管制★--->發生過訴賠 (RMK00248) . 【色差】1.2.若針對特殊顏色需特別管理時，請品檢忽略1.1.的規定以特別規定為主 (RMK00248) . 【捲取】注意！本單為直立式包裝。禁用STAGGER捲取送包裝！送RCL重處理例外。 (RMK00512) | 訂單:2502EFE060/001 TOL 無 <生產備註> 事項 | 【板形】 FLATNESS 板形≦12 I-UNIT（≦0.7％）^^/CG1/CG2/CC1/CC2/CGQC/CCQC/^^ <<.E_CHIN 2025/01/13 11:43.>> | 訂單 2502EFE060/001 修改記錄如下: 20250107 09:07:45 (06023) 退火碼: >> H2, 用途碼: >> COG003, 背面標示: >> S000, 訂單背面顏色(五碼): >> BW73Z, 背面漆膜厚: >> NOM, 背面漆塗漆型式幾塗幾烤: >> 2, 鉻酸鹽: >> Z, 訂單厚度: >> 0.015, 訂單重: >> 40, 重量容許率(下限): >> 10, 重量容許率(上限): >> 10, 訂單寬度: >> 40.5, 鍍製方式: >> AC, 鋼捲內徑: >> 508, 鋼捲下限重: >> 2.5, 鋼捲上限重: >> 4.5, 壓花條件碼: >> -, 表面花紋: >> R, 綠色識別碼: >> -, 印刷輥號: >> -, 產品代碼: >> PPGL, 皮膜碼: >> -, 單位別: >> I, 油品種類: >> Z, 塗油量: >> Z, 包裝代碼: >> E0 , 保護膜碼: >> -, 客戶試片取樣型式: >> -, 調質碼: >> S, 套筒碼: >> P , 規格: >> A792SSGR80, 製造標準: >> ASTM, 表面處理劑種類: >> Z, 表面處理劑塗佈量: >> Z, 伸長率測試: >> N, 硬度測試碼: >> N, 抗拉強度測試: >> N, 降伏強度測試: >> N, 厚度變異: >> 0, 訂單正面顏色(五碼): >> SYH1Y, 正面漆膜厚: >> 25, 正面漆塗漆型式幾塗幾烤: >> 2, 修邊碼: >> Y, 重量碼: >> AW, 鋼捲捲向: >> O, 鍍層碼: >> AZ50, | F:保證1/2 ASTM 厚度公差 | [訂單訊息通知] 2025/01/08 9:15:44 AM 訂單訊息通知 (秦大維 >> 通知 >> Nicole Lin, Winnie Chang, Emily Hong) 訂單訊息 : 這張單有寬度 1048 的原料嗎？ [訂單訊息通知] 2025/01/08 上午 09:32:12 *** (張芬芬 >> 通知 >> Patty Wu, Nicole Lin, Winnie Chang, Emily Hong, Edwy Chin, Sherry Shan, YuLung Kung, Y.L. Liu, Julian Liu, Sony Su, YunTung Li) 訊息 : 沒有1048的原料 所以配1051
PPGL | 2502EFE060/002 | 1. 提醒：住友"美加"區要求只能下"超耐候屋頂(保證年限)" (OFP00177)-{.不符.} | 1. 製造標準為MS、ASTM或銷新加坡之訂單，若無技術指定優先用料，請優先使用國內料，勿使用ANFEN (OFP00406)-{.不符.} 2. 提醒：客戶"WESTMAN STEEL"訂單寬度 1029 HR配 1040或1051 (OFP00722)-{.不符.} 3. 提醒：客戶"WESTMAN STEEL"訂單寬度 1029 HR配 1040或1051 (OFP00723)-{.不符.} | 1. 提醒：住友"美加"區要求只能下"超耐候屋頂(保證年限)" (OFP00177)-{.不符.} 2. 製造標準為MS、ASTM或銷新加坡之訂單，若無技術指定優先用料，請優先使用國內料，勿使用ANFEN (OFP00406)-{.不符.} 3. 【提醒】！本單為直立式包裝，嚴禁鍍鋅或烤漆後以STAGGER捲取 (OFP00451)-{.不符.} 4. ※超耐候一系列用途要確認是否有英制公差需求，有英制公差需求時選配碼用ON027※ (OFP00680)-{.不符.} 5. ●WESTMAN PPGL背漆轉印 『指定生產線別-- CR1 +CG1 或 CR2+CG2 生產』● (OFP00720)-{.不符.} 6. ●WESTMAN PPGL背漆轉印 『指定生產線別-- CR1 +CG1 或 CR2+CG2 生產』● (OFP00721)-{.不符.} 7. 此經銷商有簽訂1/2厚度公差保證(無厚度變異),請調整冷軋與鍍鋅厚度公差管制範圍. 保證 ASTM 厚度公差 (OFP00180)-{.不符.} | 訂單:2502EFE060/002 CPL <生產備註> 事項如下 . 除HGI/ HGL 訂單邊緣不噴油. 其餘皆側緣噴油 (RMK00285) . 【Westman CPL生產注意事項】1.客戶Westman訂單實施修邊刀最大使用顆數上限(20顆) (RMK00714) . 【Westman CPL生產注意事項】2.排程備註:注意修邊品質與毛邊 (RMK00714) . 【Westman CPL生產注意事項】3.去毛邊輥的管制：兩側壓力均設定1.0 kg/cm2 (RMK00714) | 訂單:2502EFE060/002 CR1 <生產備註> 事項如下 . 此經銷商保證平均厚度在1/2厚度公差內，厚度量測NG時，如單位長度符合範圍，請放行 (RMK00402) . 【Westman CRP生產注意事項】1.兩側各加開一個spot cooling增加冷卻效果。 (RMK00714) . 【Westman CRP生產注意事項】2.發生毛邊時，請降速生產減輕毛邊程度，暫留討論後再處置。 (RMK00714) | 訂單:2502EFE060/002 CR2 <生產備註> 事項如下 . 此經銷商保證平均厚度在1/2厚度公差內，厚度量測NG時，如單位長度符合範圍，請放行 (RMK00402) . 【Westman CRP生產注意事項】1.兩側各加開一個spot cooling增加冷卻效果。 (RMK00714) . 【Westman CRP生產注意事項】2.發生毛邊時，請降速生產減輕毛邊程度，暫留討論後再處置。 (RMK00714) | 訂單:2502EFE060/002 CG1 <生產備註> 事項如下 . 【板形】 FLATNESS 板形≦12 I-UNIT（≦0.7％） (RMK-E_CHIN) . 鍍鋅表面不可有鋅痕、壓痕、凹陷、及刮傷 、應變痕等。 (RMK00054) . 此經銷商保證平均厚度在1/2厚度公差內，厚度量測NG時，如單位長度符合範圍，請放行 (RMK00402) . 鍍層 AZ150 (含) 以上 , 鋅花等級 C~E 目標D，避免鋅花晶界明顯後續造成烤漆點狀未塗漆。 (RMK00565) . 【Westman CG1生產注意事項】中央段副操每顆銲道出Pot時觀察銲道同時，確認Beaver Tail與鋼板接觸之Guide Roll羊毛氈狀況，並適時添加潤滑油(避免乾掉)。 (RMK00714) . 【Westman CG1生產注意事項】副操確認完回控制室後，於生產排程鋼號旁簽名紀錄，以利後續追查(該排程生產完，排程單將保留)。 (RMK00714) | 訂單:2502EFE060/002 CG2 <生產備註> 事項如下 . 【板形】 FLATNESS 板形≦12 I-UNIT（≦0.7％） (RMK-E_CHIN) . 鍍鋅表面不可有鋅痕、壓痕、凹陷、及刮傷 、應變痕等。 (RMK00054) . 此經銷商保證平均厚度在1/2厚度公差內，厚度量測NG時，如單位長度符合範圍，請放行 (RMK00402) . 鍍層 AZ150 (含) 以上 , 鋅花等級 C~E 目標D，避免鋅花晶界明顯後續造成烤漆點狀未塗漆。 (RMK00565) . 【Westman CG2生產注意事項】1.使用SUB-NOZZLE (RMK00714) | 訂單:2502EFE060/002 CC1 <生產備註> 事項如下 . 【板形】 FLATNESS 板形≦12 I-UNIT（≦0.7％） (RMK-E_CHIN) . 正面面漆(20U)及正面總膜厚(25U)要求管制90%以上之膜厚,未達標準降級. (RMK00054) . 若背面面漆(20U)及背面總膜厚(25U)時要求管制90%以上之膜厚,未達標準降級 (RMK00054) . 面漆=18U(90%)~請購基準22U(110%),標準板總膜厚=5+20U(100%面漆). (RMK00054) . 30CM*全寬*留1塊給LAB及1塊給塗料商, (RMK00054) . 【色差】1.1.此客戶對面漆(非B開頭之色碼)目視色差要求較高,請依限度樣本進行目視色差管制★--->發生過訴賠 (RMK00248) . 【色差】1.2.若針對特殊顏色需特別管理時，請品檢忽略1.1.的規定以特別規定為主 (RMK00248) . 此經銷商保證平均厚度在1/2厚度公差內，厚度量測NG時，如單位長度符合範圍，請放行 (RMK00402) . 【捲取】注意！本單為直立式包裝。禁用STAGGER捲取送包裝！送RCL重處理例外。 (RMK00512) . 【水痕】因TOP 為YCP 近似深黑色水痕可能嚴重，因此指定CC1生產注意W/Q 使用純水與水量控制 (RMK00588) . 【Westman CCP生產注意事項】1.請烤漆入口依照正背面漆鋼捲投向規定進行鋼捲投入。 (RMK00714) . 【Westman CCP生產注意事項】2.烤漆入口依照鋼捲投向規定進行鋼捲投入。(CR1/CG1 CR2/CG2-->正向入料。CR1/CG2 CR2/CG1-->反向入料) (RMK00714) . 【Westman CCP生產注意事項】3.此訂單背面漆一律採Nature塗裝，塗裝黏度設定40秒以上 (RMK00714) | 訂單:2502EFE060/002 CC2 <生產備註> 事項如下 . 【板形】 FLATNESS 板形≦12 I-UNIT（≦0.7％） (RMK-E_CHIN) . 正面面漆(20U)及正面總膜厚(25U)要求管制90%以上之膜厚,未達標準降級. (RMK00054) . 若背面面漆(20U)及背面總膜厚(25U)時要求管制90%以上之膜厚,未達標準降級 (RMK00054) . 面漆=18U(90%)~請購基準22U(110%),標準板總膜厚=5+20U(100%面漆). (RMK00054) . 30CM*全寬*留1塊給LAB及1塊給塗料商, (RMK00054) . 【色差】1.1.此客戶對面漆(非B開頭之色碼)目視色差要求較高,請依限度樣本進行目視色差管制★--->發生過訴賠 (RMK00248) . 【色差】1.2.若針對特殊顏色需特別管理時，請品檢忽略1.1.的規定以特別規定為主 (RMK00248) . 此經銷商保證平均厚度在1/2厚度公差內，厚度量測NG時，如單位長度符合範圍，請放行 (RMK00402) . 【捲取】注意！本單為直立式包裝。禁用STAGGER捲取送包裝！送RCL重處理例外。 (RMK00512) . 【水痕】因TOP 為YCP 近似深黑色水痕可能嚴重，因此指定CC1生產注意W/Q 使用純水與水量控制 (RMK00588) . 【Westman CCP生產注意事項】1.請烤漆入口依照正背面漆鋼捲投向規定進行鋼捲投入。 (RMK00714) . 【Westman CCP生產注意事項】2.烤漆入口依照鋼捲投向規定進行鋼捲投入。(CR1/CG1 CR2/CG2-->正向入料。CR1/CG2 CR2/CG1-->反向入料) (RMK00714) . 【Westman CCP生產注意事項】3.此訂單背面漆一律採Nature塗裝，塗裝黏度設定40秒以上 (RMK00714) | 訂單:2502EFE060/002 RCL <生產備註> 事項如下 . 【捲取】注意！本單為直立式包裝。禁用STAGGER捲取送包裝！送RCL重處理例外。 (RMK00512) | 訂單:2502EFE060/002 CCPK 無 <生產備註> 事項 | 訂單:2502EFE060/002 CGQC <品檢備註> 事項如下 . 【板形】 FLATNESS 板形≦12 I-UNIT（≦0.7％） (RMK-E_CHIN) . 鍍層 AZ150 (含) 以上 , 鋅花等級 C~E 目標D，避免鋅花晶界明顯後續造成烤漆點狀未塗漆。 (RMK00565) | 訂單:2502EFE060/002 CCQC <品檢備註> 事項如下 . 【板形】 FLATNESS 板形≦12 I-UNIT（≦0.7％） (RMK-E_CHIN) . 【色差】1.1.此客戶對面漆(非B開頭之色碼)目視色差要求較高,請依限度樣本進行目視色差管制★--->發生過訴賠 (RMK00248) . 【色差】1.2.若針對特殊顏色需特別管理時，請品檢忽略1.1.的規定以特別規定為主 (RMK00248) . 【捲取】注意！本單為直立式包裝。禁用STAGGER捲取送包裝！送RCL重處理例外。 (RMK00512) . 【水痕】因TOP 為YCP 近似深黑色水痕可能嚴重，因此指定CC1生產注意W/Q 使用純水與水量控制 (RMK00588) | 訂單:2502EFE060/002 TOL 無 <生產備註> 事項 | 【板形】 FLATNESS 板形≦12 I-UNIT（≦0.7％）^^/CG1/CG2/CC1/CC2/CGQC/CCQC/^^ <<.E_CHIN 2025/01/08 09:49.>> | 訂單 2502EFE060/002 修改記錄如下: 20250107 09:07:52 (06023) 退火碼: >> H2, 用途碼: >> COG003, 背面標示: >> S000, 訂單背面顏色(五碼): >> BW73Z, 背面漆膜厚: >> NOM, 背面漆塗漆型式幾塗幾烤: >> 2, 鉻酸鹽: >> Z, 訂單厚度: >> 0.015, 訂單重: >> 40, 重量容許率(下限): >> 10, 重量容許率(上限): >> 10, 訂單寬度: >> 40.5, 鍍製方式: >> AC, 鋼捲內徑: >> 508, 鋼捲下限重: >> 2.5, 鋼捲上限重: >> 4.5, 壓花條件碼: >> -, 表面花紋: >> R, 綠色識別碼: >> -, 印刷輥號: >> -, 產品代碼: >> PPGL, 皮膜碼: >> -, 單位別: >> I, 油品種類: >> Z, 塗油量: >> Z, 包裝代碼: >> E0 , 保護膜碼: >> -, 客戶試片取樣型式: >> -, 調質碼: >> S, 套筒碼: >> P , 規格: >> A792SSGR80, 製造標準: >> ASTM, 表面處理劑種類: >> Z, 表面處理劑塗佈量: >> Z, 伸長率測試: >> N, 硬度測試碼: >> N, 抗拉強度測試: >> N, 降伏強度測試: >> N, 厚度變異: >> 0, 訂單正面顏色(五碼): >> SYT9P, 正面漆膜厚: >> 25, 正面漆塗漆型式幾塗幾烤: >> 2, 修邊碼: >> Y, 重量碼: >> AW, 鋼捲捲向: >> O, 鍍層碼: >> AZ50, 20250107 09:09:08 (06023) 用途碼: COG003 >> COG007, | F:保證1/2 ASTM 厚度公差 | [訂單訊息通知] 2025/01/08 9:15:44 AM 訂單訊息通知 (秦大維 >> 通知 >> Nicole Lin, Winnie Chang, Emily Hong) 訂單訊息 : 這張單有寬度 1048 的原料嗎？
PPGL | 2502EFE060/003 |  | 1. 製造標準為MS、ASTM或銷新加坡之訂單，若無技術指定優先用料，請優先使用國內料，勿使用ANFEN (OFP00406)-{.不符.} 2. 提醒：客戶"WESTMAN STEEL"訂單寬度 1029 HR配 1040或1051 (OFP00722)-{.不符.} 3. 提醒：客戶"WESTMAN STEEL"訂單寬度 1029 HR配 1040或1051 (OFP00723)-{.不符.} | 1. 製造標準為MS、ASTM或銷新加坡之訂單，若無技術指定優先用料，請優先使用國內料，勿使用ANFEN (OFP00406)-{.不符.} 2. 【提醒】！本單為直立式包裝，嚴禁鍍鋅或烤漆後以STAGGER捲取 (OFP00451)-{.不符.} 3. ※超耐候一系列用途要確認是否有英制公差需求，有英制公差需求時選配碼用ON027※ (OFP00680)-{.不符.} 4. ●WESTMAN PPGL背漆轉印 『指定生產線別-- CR1 +CG1 或 CR2+CG2 生產』● (OFP00720)-{.不符.} 5. ●WESTMAN PPGL背漆轉印 『指定生產線別-- CR1 +CG1 或 CR2+CG2 生產』● (OFP00721)-{.不符.} 6. 此經銷商有簽訂1/2厚度公差保證(無厚度變異),請調整冷軋與鍍鋅厚度公差管制範圍. 保證 ASTM 厚度公差 (OFP00180)-{.不符.} | 訂單:2502EFE060/003 CPL <生產備註> 事項如下 . 除HGI/ HGL 訂單邊緣不噴油. 其餘皆側緣噴油 (RMK00285) . 【Westman CPL生產注意事項】1.客戶Westman訂單實施修邊刀最大使用顆數上限(20顆) (RMK00714) . 【Westman CPL生產注意事項】2.排程備註:注意修邊品質與毛邊 (RMK00714) . 【Westman CPL生產注意事項】3.去毛邊輥的管制：兩側壓力均設定1.0 kg/cm2 (RMK00714) | 訂單:2502EFE060/003 CR1 <生產備註> 事項如下 . 此經銷商保證平均厚度在1/2厚度公差內，厚度量測NG時，如單位長度符合範圍，請放行 (RMK00402) . 【Westman CRP生產注意事項】1.兩側各加開一個spot cooling增加冷卻效果。 (RMK00714) . 【Westman CRP生產注意事項】2.發生毛邊時，請降速生產減輕毛邊程度，暫留討論後再處置。 (RMK00714) | 訂單:2502EFE060/003 CR2 <生產備註> 事項如下 . 此經銷商保證平均厚度在1/2厚度公差內，厚度量測NG時，如單位長度符合範圍，請放行 (RMK00402) . 【Westman CRP生產注意事項】1.兩側各加開一個spot cooling增加冷卻效果。 (RMK00714) . 【Westman CRP生產注意事項】2.發生毛邊時，請降速生產減輕毛邊程度，暫留討論後再處置。 (RMK00714) | 訂單:2502EFE060/003 CG1 <生產備註> 事項如下 . 【板形】 FLATNESS 板形≦12 I-UNIT（≦0.7％） (RMK-E_CHIN) . 鍍鋅表面不可有鋅痕、壓痕、凹陷、及刮傷 、應變痕等。 (RMK00054) . 此經銷商保證平均厚度在1/2厚度公差內，厚度量測NG時，如單位長度符合範圍，請放行 (RMK00402) . 鍍層 AZ150 (含) 以上 , 鋅花等級 C~E 目標D，避免鋅花晶界明顯後續造成烤漆點狀未塗漆。 (RMK00565) . 【Westman CG1生產注意事項】中央段副操每顆銲道出Pot時觀察銲道同時，確認Beaver Tail與鋼板接觸之Guide Roll羊毛氈狀況，並適時添加潤滑油(避免乾掉)。 (RMK00714) . 【Westman CG1生產注意事項】副操確認完回控制室後，於生產排程鋼號旁簽名紀錄，以利後續追查(該排程生產完，排程單將保留)。 (RMK00714) | 訂單:2502EFE060/003 CG2 <生產備註> 事項如下 . 【板形】 FLATNESS 板形≦12 I-UNIT（≦0.7％） (RMK-E_CHIN) . 鍍鋅表面不可有鋅痕、壓痕、凹陷、及刮傷 、應變痕等。 (RMK00054) . 此經銷商保證平均厚度在1/2厚度公差內，厚度量測NG時，如單位長度符合範圍，請放行 (RMK00402) . 鍍層 AZ150 (含) 以上 , 鋅花等級 C~E 目標D，避免鋅花晶界明顯後續造成烤漆點狀未塗漆。 (RMK00565) . 【Westman CG2生產注意事項】1.使用SUB-NOZZLE (RMK00714) | 訂單:2502EFE060/003 CC1 <生產備註> 事項如下 . 【板形】 FLATNESS 板形≦12 I-UNIT（≦0.7％） (RMK-E_CHIN) . 正面面漆(20U)及正面總膜厚(25U)要求管制90%以上之膜厚,未達標準降級. (RMK00054) . 若背面面漆(20U)及背面總膜厚(25U)時要求管制90%以上之膜厚,未達標準降級 (RMK00054) . 面漆=18U(90%)~請購基準22U(110%),標準板總膜厚=5+20U(100%面漆). (RMK00054) . 30CM*全寬*留1塊給LAB及1塊給塗料商, (RMK00054) . 【色差】1.1.此客戶對面漆(非B開頭之色碼)目視色差要求較高,請依限度樣本進行目視色差管制★--->發生過訴賠 (RMK00248) . 【色差】1.2.若針對特殊顏色需特別管理時，請品檢忽略1.1.的規定以特別規定為主 (RMK00248) . 此經銷商保證平均厚度在1/2厚度公差內，厚度量測NG時，如單位長度符合範圍，請放行 (RMK00402) . 【捲取】注意！本單為直立式包裝。禁用STAGGER捲取送包裝！送RCL重處理例外。 (RMK00512) . 【Westman CCP生產注意事項】1.請烤漆入口依照正背面漆鋼捲投向規定進行鋼捲投入。 (RMK00714) . 【Westman CCP生產注意事項】2.烤漆入口依照鋼捲投向規定進行鋼捲投入。(CR1/CG1 CR2/CG2-->正向入料。CR1/CG2 CR2/CG1-->反向入料) (RMK00714) . 【Westman CCP生產注意事項】3.此訂單背面漆一律採Nature塗裝，塗裝黏度設定40秒以上 (RMK00714) | 訂單:2502EFE060/003 CC2 <生產備註> 事項如下 . 【板形】 FLATNESS 板形≦12 I-UNIT（≦0.7％） (RMK-E_CHIN) . 正面面漆(20U)及正面總膜厚(25U)要求管制90%以上之膜厚,未達標準降級. (RMK00054) . 若背面面漆(20U)及背面總膜厚(25U)時要求管制90%以上之膜厚,未達標準降級 (RMK00054) . 面漆=18U(90%)~請購基準22U(110%),標準板總膜厚=5+20U(100%面漆). (RMK00054) . 30CM*全寬*留1塊給LAB及1塊給塗料商, (RMK00054) . 【色差】1.1.此客戶對面漆(非B開頭之色碼)目視色差要求較高,請依限度樣本進行目視色差管制★--->發生過訴賠 (RMK00248) . 【色差】1.2.若針對特殊顏色需特別管理時，請品檢忽略1.1.的規定以特別規定為主 (RMK00248) . 此經銷商保證平均厚度在1/2厚度公差內，厚度量測NG時，如單位長度符合範圍，請放行 (RMK00402) . 【捲取】注意！本單為直立式包裝。禁用STAGGER捲取送包裝！送RCL重處理例外。 (RMK00512) . 【Westman CCP生產注意事項】1.請烤漆入口依照正背面漆鋼捲投向規定進行鋼捲投入。 (RMK00714) . 【Westman CCP生產注意事項】2.烤漆入口依照鋼捲投向規定進行鋼捲投入。(CR1/CG1 CR2/CG2-->正向入料。CR1/CG2 CR2/CG1-->反向入料) (RMK00714) . 【Westman CCP生產注意事項】3.此訂單背面漆一律採Nature塗裝，塗裝黏度設定40秒以上 (RMK00714) | 訂單:2502EFE060/003 RCL <生產備註> 事項如下 . 【捲取】注意！本單為直立式包裝。禁用STAGGER捲取送包裝！送RCL重處理例外。 (RMK00512) | 訂單:2502EFE060/003 CCPK 無 <生產備註> 事項 | 訂單:2502EFE060/003 CGQC <品檢備註> 事項如下 . 【板形】 FLATNESS 板形≦12 I-UNIT（≦0.7％） (RMK-E_CHIN) . 鍍層 AZ150 (含) 以上 , 鋅花等級 C~E 目標D，避免鋅花晶界明顯後續造成烤漆點狀未塗漆。 (RMK00565) | 訂單:2502EFE060/003 CCQC <品檢備註> 事項如下 . 【板形】 FLATNESS 板形≦12 I-UNIT（≦0.7％） (RMK-E_CHIN) . 【色差】1.1.此客戶對面漆(非B開頭之色碼)目視色差要求較高,請依限度樣本進行目視色差管制★--->發生過訴賠 (RMK00248) . 【色差】1.2.若針對特殊顏色需特別管理時，請品檢忽略1.1.的規定以特別規定為主 (RMK00248) . 【捲取】注意！本單為直立式包裝。禁用STAGGER捲取送包裝！送RCL重處理例外。 (RMK00512) | 訂單:2502EFE060/003 TOL 無 <生產備註> 事項 | 【板形】 FLATNESS 板形≦12 I-UNIT（≦0.7％）^^/CG1/CG2/CC1/CC2/CGQC/CCQC/^^ <<.E_CHIN 2025/01/08 09:54.>> | 訂單 2502EFE060/003 修改記錄如下: 20250107 09:07:59 (06023) 退火碼: >> H2, 用途碼: >> COG003, 背面標示: >> S000, 訂單背面顏色(五碼): >> BW73Z, 背面漆膜厚: >> NOM, 背面漆塗漆型式幾塗幾烤: >> 2, 鉻酸鹽: >> Z, 訂單厚度: >> 0.015, 訂單重: >> 80, 重量容許率(下限): >> 10, 重量容許率(上限): >> 10, 訂單寬度: >> 40.5, 鍍製方式: >> AC, 鋼捲內徑: >> 508, 鋼捲下限重: >> 2.5, 鋼捲上限重: >> 4.5, 壓花條件碼: >> -, 表面花紋: >> R, 綠色識別碼: >> -, 印刷輥號: >> -, 產品代碼: >> PPGL, 皮膜碼: >> -, 單位別: >> I, 油品種類: >> Z, 塗油量: >> Z, 包裝代碼: >> E0 , 保護膜碼: >> -, 客戶試片取樣型式: >> -, 調質碼: >> S, 套筒碼: >> P , 規格: >> A792SSGR80, 製造標準: >> ASTM, 表面處理劑種類: >> Z, 表面處理劑塗佈量: >> Z, 伸長率測試: >> N, 硬度測試碼: >> N, 抗拉強度測試: >> N, 降伏強度測試: >> N, 厚度變異: >> 0, 訂單正面顏色(五碼): >> SBH5Y, 正面漆膜厚: >> 25, 正面漆塗漆型式幾塗幾烤: >> 2, 修邊碼: >> Y, 重量碼: >> AW, 鋼捲捲向: >> O, 鍍層碼: >> AZ50, | F:保證1/2 ASTM 厚度公差 | [訂單訊息通知] 2025/01/08 9:15:44 AM 訂單訊息通知 (秦大維 >> 通知 >> Nicole Lin, Winnie Chang, Emily Hong) 訂單訊息 : 這張單有寬度 1048 的原料嗎？
PPGL | 2502EFE060/004 |  | 1. 製造標準為MS、ASTM或銷新加坡之訂單，若無技術指定優先用料，請優先使用國內料，勿使用ANFEN (OFP00406)-{.不符.} 2. 提醒：客戶"WESTMAN STEEL"訂單寬度 1029 HR配 1040或1051 (OFP00722)-{.不符.} 3. 提醒：客戶"WESTMAN STEEL"訂單寬度 1029 HR配 1040或1051 (OFP00723)-{.不符.} | 1. 製造標準為MS、ASTM或銷新加坡之訂單，若無技術指定優先用料，請優先使用國內料，勿使用ANFEN (OFP00406)-{.不符.} 2. 【提醒】！本單為直立式包裝，嚴禁鍍鋅或烤漆後以STAGGER捲取 (OFP00451)-{.不符.} 3. ※超耐候一系列用途要確認是否有英制公差需求，有英制公差需求時選配碼用ON027※ (OFP00680)-{.不符.} 4. ●WESTMAN PPGL背漆轉印 『指定生產線別-- CR1 +CG1 或 CR2+CG2 生產』● (OFP00720)-{.不符.} 5. ●WESTMAN PPGL背漆轉印 『指定生產線別-- CR1 +CG1 或 CR2+CG2 生產』● (OFP00721)-{.不符.} 6. 此經銷商有簽訂1/2厚度公差保證(無厚度變異),請調整冷軋與鍍鋅厚度公差管制範圍. 保證 ASTM 厚度公差 (OFP00180)-{.不符.} | 訂單:2502EFE060/004 CPL <生產備註> 事項如下 . 除HGI/ HGL 訂單邊緣不噴油. 其餘皆側緣噴油 (RMK00285) . 【Westman CPL生產注意事項】1.客戶Westman訂單實施修邊刀最大使用顆數上限(20顆) (RMK00714) . 【Westman CPL生產注意事項】2.排程備註:注意修邊品質與毛邊 (RMK00714) . 【Westman CPL生產注意事項】3.去毛邊輥的管制：兩側壓力均設定1.0 kg/cm2 (RMK00714) | 訂單:2502EFE060/004 CR1 <生產備註> 事項如下 . 此經銷商保證平均厚度在1/2厚度公差內，厚度量測NG時，如單位長度符合範圍，請放行 (RMK00402) . 【Westman CRP生產注意事項】1.兩側各加開一個spot cooling增加冷卻效果。 (RMK00714) . 【Westman CRP生產注意事項】2.發生毛邊時，請降速生產減輕毛邊程度，暫留討論後再處置。 (RMK00714) | 訂單:2502EFE060/004 CR2 <生產備註> 事項如下 . 此經銷商保證平均厚度在1/2厚度公差內，厚度量測NG時，如單位長度符合範圍，請放行 (RMK00402) . 【Westman CRP生產注意事項】1.兩側各加開一個spot cooling增加冷卻效果。 (RMK00714) . 【Westman CRP生產注意事項】2.發生毛邊時，請降速生產減輕毛邊程度，暫留討論後再處置。 (RMK00714) | 訂單:2502EFE060/004 CG1 <生產備註> 事項如下 . 【板形】 FLATNESS 板形≦12 I-UNIT（≦0.7％） (RMK-E_CHIN) . 鍍鋅表面不可有鋅痕、壓痕、凹陷、及刮傷 、應變痕等。 (RMK00054) . 此經銷商保證平均厚度在1/2厚度公差內，厚度量測NG時，如單位長度符合範圍，請放行 (RMK00402) . 鍍層 AZ150 (含) 以上 , 鋅花等級 C~E 目標D，避免鋅花晶界明顯後續造成烤漆點狀未塗漆。 (RMK00565) . 【Westman CG1生產注意事項】中央段副操每顆銲道出Pot時觀察銲道同時，確認Beaver Tail與鋼板接觸之Guide Roll羊毛氈狀況，並適時添加潤滑油(避免乾掉)。 (RMK00714) . 【Westman CG1生產注意事項】副操確認完回控制室後，於生產排程鋼號旁簽名紀錄，以利後續追查(該排程生產完，排程單將保留)。 (RMK00714) | 訂單:2502EFE060/004 CG2 <生產備註> 事項如下 . 【板形】 FLATNESS 板形≦12 I-UNIT（≦0.7％） (RMK-E_CHIN) . 鍍鋅表面不可有鋅痕、壓痕、凹陷、及刮傷 、應變痕等。 (RMK00054) . 此經銷商保證平均厚度在1/2厚度公差內，厚度量測NG時，如單位長度符合範圍，請放行 (RMK00402) . 鍍層 AZ150 (含) 以上 , 鋅花等級 C~E 目標D，避免鋅花晶界明顯後續造成烤漆點狀未塗漆。 (RMK00565) . 【Westman CG2生產注意事項】1.使用SUB-NOZZLE (RMK00714) | 訂單:2502EFE060/004 CC1 <生產備註> 事項如下 . 【板形】 FLATNESS 板形≦12 I-UNIT（≦0.7％） (RMK-E_CHIN) . 正面面漆(20U)及正面總膜厚(25U)要求管制90%以上之膜厚,未達標準降級. (RMK00054) . 若背面面漆(20U)及背面總膜厚(25U)時要求管制90%以上之膜厚,未達標準降級 (RMK00054) . 面漆=18U(90%)~請購基準22U(110%),標準板總膜厚=5+20U(100%面漆). (RMK00054) . 30CM*全寬*留1塊給LAB及1塊給塗料商, (RMK00054) . 【色差】1.1.此客戶對面漆(非B開頭之色碼)目視色差要求較高,請依限度樣本進行目視色差管制★--->發生過訴賠 (RMK00248) . 【色差】1.2.若針對特殊顏色需特別管理時，請品檢忽略1.1.的規定以特別規定為主 (RMK00248) . 此經銷商保證平均厚度在1/2厚度公差內，厚度量測NG時，如單位長度符合範圍，請放行 (RMK00402) . 【捲取】注意！本單為直立式包裝。禁用STAGGER捲取送包裝！送RCL重處理例外。 (RMK00512) . 【抽氣量】白色系在CC1生產時,FINISH抽氣量請設定250,如生產中發生色差b值異常升高,請股長再加大抽氣量因應 (RMK00560) . 【Westman CCP生產注意事項】1.請烤漆入口依照正背面漆鋼捲投向規定進行鋼捲投入。 (RMK00714) . 【Westman CCP生產注意事項】2.烤漆入口依照鋼捲投向規定進行鋼捲投入。(CR1/CG1 CR2/CG2-->正向入料。CR1/CG2 CR2/CG1-->反向入料) (RMK00714) . 【Westman CCP生產注意事項】3.此訂單背面漆一律採Nature塗裝，塗裝黏度設定40秒以上 (RMK00714) | 訂單:2502EFE060/004 CC2 <生產備註> 事項如下 . 【板形】 FLATNESS 板形≦12 I-UNIT（≦0.7％） (RMK-E_CHIN) . 正面面漆(20U)及正面總膜厚(25U)要求管制90%以上之膜厚,未達標準降級. (RMK00054) . 若背面面漆(20U)及背面總膜厚(25U)時要求管制90%以上之膜厚,未達標準降級 (RMK00054) . 面漆=18U(90%)~請購基準22U(110%),標準板總膜厚=5+20U(100%面漆). (RMK00054) . 30CM*全寬*留1塊給LAB及1塊給塗料商, (RMK00054) . 【色差】1.1.此客戶對面漆(非B開頭之色碼)目視色差要求較高,請依限度樣本進行目視色差管制★--->發生過訴賠 (RMK00248) . 【色差】1.2.若針對特殊顏色需特別管理時，請品檢忽略1.1.的規定以特別規定為主 (RMK00248) . 此經銷商保證平均厚度在1/2厚度公差內，厚度量測NG時，如單位長度符合範圍，請放行 (RMK00402) . 【捲取】注意！本單為直立式包裝。禁用STAGGER捲取送包裝！送RCL重處理例外。 (RMK00512) . 【抽氣量】白色系在CC1生產時,FINISH抽氣量請設定250,如生產中發生色差b值異常升高,請股長再加大抽氣量因應 (RMK00560) . 【Westman CCP生產注意事項】1.請烤漆入口依照正背面漆鋼捲投向規定進行鋼捲投入。 (RMK00714) . 【Westman CCP生產注意事項】2.烤漆入口依照鋼捲投向規定進行鋼捲投入。(CR1/CG1 CR2/CG2-->正向入料。CR1/CG2 CR2/CG1-->反向入料) (RMK00714) . 【Westman CCP生產注意事項】3.此訂單背面漆一律採Nature塗裝，塗裝黏度設定40秒以上 (RMK00714) | 訂單:2502EFE060/004 RCL <生產備註> 事項如下 . 【捲取】注意！本單為直立式包裝。禁用STAGGER捲取送包裝！送RCL重處理例外。 (RMK00512) | 訂單:2502EFE060/004 CCPK 無 <生產備註> 事項 | 訂單:2502EFE060/004 CGQC <品檢備註> 事項如下 . 【板形】 FLATNESS 板形≦12 I-UNIT（≦0.7％） (RMK-E_CHIN) . 鍍層 AZ150 (含) 以上 , 鋅花等級 C~E 目標D，避免鋅花晶界明顯後續造成烤漆點狀未塗漆。 (RMK00565) | 訂單:2502EFE060/004 CCQC <品檢備註> 事項如下 . 【板形】 FLATNESS 板形≦12 I-UNIT（≦0.7％） (RMK-E_CHIN) . 【色差】1.1.此客戶對面漆(非B開頭之色碼)目視色差要求較高,請依限度樣本進行目視色差管制★--->發生過訴賠 (RMK00248) . 【色差】1.2.若針對特殊顏色需特別管理時，請品檢忽略1.1.的規定以特別規定為主 (RMK00248) . 【捲取】注意！本單為直立式包裝。禁用STAGGER捲取送包裝！送RCL重處理例外。 (RMK00512) | 訂單:2502EFE060/004 TOL 無 <生產備註> 事項 | 【板形】 FLATNESS 板形≦12 I-UNIT（≦0.7％）^^/CG1/CG2/CC1/CC2/CGQC/CCQC/^^ <<.E_CHIN 2025/01/13 13:28.>> | 訂單 2502EFE060/004 修改記錄如下: 20250107 09:08:06 (06023) 退火碼: >> H2, 用途碼: >> COG003, 背面標示: >> S000, 訂單背面顏色(五碼): >> BW73Z, 背面漆膜厚: >> NOM, 背面漆塗漆型式幾塗幾烤: >> 2, 鉻酸鹽: >> Z, 訂單厚度: >> 0.015, 訂單重: >> 40, 重量容許率(下限): >> 10, 重量容許率(上限): >> 10, 訂單寬度: >> 40.5, 鍍製方式: >> AC, 鋼捲內徑: >> 508, 鋼捲下限重: >> 2.5, 鋼捲上限重: >> 4.5, 壓花條件碼: >> -, 表面花紋: >> R, 綠色識別碼: >> -, 印刷輥號: >> -, 產品代碼: >> PPGL, 皮膜碼: >> -, 單位別: >> I, 油品種類: >> Z, 塗油量: >> Z, 包裝代碼: >> E0 , 保護膜碼: >> -, 客戶試片取樣型式: >> -, 調質碼: >> S, 套筒碼: >> P , 規格: >> A792SSGR80, 製造標準: >> ASTM, 表面處理劑種類: >> Z, 表面處理劑塗佈量: >> Z, 伸長率測試: >> N, 硬度測試碼: >> N, 抗拉強度測試: >> N, 降伏強度測試: >> N, 厚度變異: >> 0, 訂單正面顏色(五碼): >> SWH39, 正面漆膜厚: >> 25, 正面漆塗漆型式幾塗幾烤: >> 2, 修邊碼: >> Y, 重量碼: >> AW, 鋼捲捲向: >> O, 鍍層碼: >> AZ50, | F:保證1/2 ASTM 厚度公差 | [訂單訊息通知] 2025/01/08 9:15:44 AM 訂單訊息通知 (秦大維 >> 通知 >> Nicole Lin, Winnie Chang, Emily Hong) 訂單訊息 : 這張單有寬度 1048 的原料嗎？
PPGL | 2502EFE061/001 | 1. 提醒：住友"美加"區要求只能下"超耐候屋頂(保證年限)" (OFP00177)-{.不符.} | 1. 製造標準為MS、ASTM或銷新加坡之訂單，若無技術指定優先用料，請優先使用國內料，勿使用ANFEN (OFP00406)-{.不符.} | 1. 提醒：住友"美加"區要求只能下"超耐候屋頂(保證年限)" (OFP00177)-{.不符.} 2. 製造標準為MS、ASTM或銷新加坡之訂單，若無技術指定優先用料，請優先使用國內料，勿使用ANFEN (OFP00406)-{.不符.} 3. 【提醒】！本單為直立式包裝，嚴禁鍍鋅或烤漆後以STAGGER捲取 (OFP00451)-{.不符.} 4. ※超耐候一系列用途要確認是否有英制公差需求，有英制公差需求時選配碼用ON027※ (OFP00680)-{.不符.} 5. ●WESTMAN PPGL背漆轉印 『指定生產線別-- CR1 +CG1 或 CR2+CG2 生產』● (OFP00720)-{.不符.} 6. ●WESTMAN PPGL背漆轉印 『指定生產線別-- CR1 +CG1 或 CR2+CG2 生產』● (OFP00721)-{.不符.} 7. 此經銷商有簽訂1/2厚度公差保證(無厚度變異),請調整冷軋與鍍鋅厚度公差管制範圍. 保證 ASTM 厚度公差 (OFP00180)-{.不符.} | 訂單:2502EFE061/001 CPL <生產備註> 事項如下 . 除HGI/ HGL 訂單邊緣不噴油. 其餘皆側緣噴油 (RMK00285) . 【Westman CPL生產注意事項】1.客戶Westman訂單實施修邊刀最大使用顆數上限(20顆) (RMK00714) . 【Westman CPL生產注意事項】2.排程備註:注意修邊品質與毛邊 (RMK00714) . 【Westman CPL生產注意事項】3.去毛邊輥的管制：兩側壓力均設定1.0 kg/cm2 (RMK00714) | 訂單:2502EFE061/001 CR1 <生產備註> 事項如下 . 此經銷商保證平均厚度在1/2厚度公差內，厚度量測NG時，如單位長度符合範圍，請放行 (RMK00402) . 【Westman CRP生產注意事項】1.兩側各加開一個spot cooling增加冷卻效果。 (RMK00714) . 【Westman CRP生產注意事項】2.發生毛邊時，請降速生產減輕毛邊程度，暫留討論後再處置。 (RMK00714) | 訂單:2502EFE061/001 CR2 <生產備註> 事項如下 . 此經銷商保證平均厚度在1/2厚度公差內，厚度量測NG時，如單位長度符合範圍，請放行 (RMK00402) . 【Westman CRP生產注意事項】1.兩側各加開一個spot cooling增加冷卻效果。 (RMK00714) . 【Westman CRP生產注意事項】2.發生毛邊時，請降速生產減輕毛邊程度，暫留討論後再處置。 (RMK00714) | 訂單:2502EFE061/001 CG1 <生產備註> 事項如下 . 【板形】 FLATNESS 板形≦12 I-UNIT（≦0.7％） (RMK-E_CHIN) . 鍍鋅表面不可有鋅痕、壓痕、凹陷、及刮傷 、應變痕等。 (RMK00054) . 此經銷商保證平均厚度在1/2厚度公差內，厚度量測NG時，如單位長度符合範圍，請放行 (RMK00402) . 【Westman CG1生產注意事項】中央段副操每顆銲道出Pot時觀察銲道同時，確認Beaver Tail與鋼板接觸之Guide Roll羊毛氈狀況，並適時添加潤滑油(避免乾掉)。 (RMK00714) . 【Westman CG1生產注意事項】副操確認完回控制室後，於生產排程鋼號旁簽名紀錄，以利後續追查(該排程生產完，排程單將保留)。 (RMK00714) | 訂單:2502EFE061/001 CG2 <生產備註> 事項如下 . 【板形】 FLATNESS 板形≦12 I-UNIT（≦0.7％） (RMK-E_CHIN) . 鍍鋅表面不可有鋅痕、壓痕、凹陷、及刮傷 、應變痕等。 (RMK00054) . 此經銷商保證平均厚度在1/2厚度公差內，厚度量測NG時，如單位長度符合範圍，請放行 (RMK00402) . 【Westman CG2生產注意事項】1.使用SUB-NOZZLE (RMK00714) | 訂單:2502EFE061/001 CC1 <生產備註> 事項如下 . 【色差】色差放行標準為DE<= 2.0，只管制當批無明顯目視色差，不管制批差異。 (RMK-E_CHIN) . 【板形】 FLATNESS 板形≦12 I-UNIT（≦0.7％） (RMK-E_CHIN) . 正面面漆(20U)及正面總膜厚(25U)要求管制90%以上之膜厚,未達標準降級. (RMK00054) . 若背面面漆(20U)及背面總膜厚(25U)時要求管制90%以上之膜厚,未達標準降級 (RMK00054) . 面漆=18U(90%)~請購基準22U(110%),標準板總膜厚=5+20U(100%面漆). (RMK00054) . 30CM*全寬*留1塊給LAB及1塊給塗料商, (RMK00054) . 【色差】1.1.此客戶對面漆(非B開頭之色碼)目視色差要求較高,請依限度樣本進行目視色差管制★--->發生過訴賠 (RMK00248) . 【色差】1.2.若針對特殊顏色需特別管理時，請品檢忽略1.1.的規定以特別規定為主 (RMK00248) . 此經銷商保證平均厚度在1/2厚度公差內，厚度量測NG時，如單位長度符合範圍，請放行 (RMK00402) . 【捲取】注意！本單為直立式包裝。禁用STAGGER捲取送包裝！送RCL重處理例外。 (RMK00512) . 【Westman CCP生產注意事項】1.請烤漆入口依照正背面漆鋼捲投向規定進行鋼捲投入。 (RMK00714) . 【Westman CCP生產注意事項】2.烤漆入口依照鋼捲投向規定進行鋼捲投入。(CR1/CG1 CR2/CG2-->正向入料。CR1/CG2 CR2/CG1-->反向入料) (RMK00714) . 【Westman CCP生產注意事項】3.此訂單背面漆一律採Nature塗裝，塗裝黏度設定40秒以上 (RMK00714) | 訂單:2502EFE061/001 CC2 <生產備註> 事項如下 . 【色差】色差放行標準為DE<= 2.0，只管制當批無明顯目視色差，不管制批差異。 (RMK-E_CHIN) . 【板形】 FLATNESS 板形≦12 I-UNIT（≦0.7％） (RMK-E_CHIN) . 正面面漆(20U)及正面總膜厚(25U)要求管制90%以上之膜厚,未達標準降級. (RMK00054) . 若背面面漆(20U)及背面總膜厚(25U)時要求管制90%以上之膜厚,未達標準降級 (RMK00054) . 面漆=18U(90%)~請購基準22U(110%),標準板總膜厚=5+20U(100%面漆). (RMK00054) . 30CM*全寬*留1塊給LAB及1塊給塗料商, (RMK00054) . 【色差】1.1.此客戶對面漆(非B開頭之色碼)目視色差要求較高,請依限度樣本進行目視色差管制★--->發生過訴賠 (RMK00248) . 【色差】1.2.若針對特殊顏色需特別管理時，請品檢忽略1.1.的規定以特別規定為主 (RMK00248) . 此經銷商保證平均厚度在1/2厚度公差內，厚度量測NG時，如單位長度符合範圍，請放行 (RMK00402) . 【捲取】注意！本單為直立式包裝。禁用STAGGER捲取送包裝！送RCL重處理例外。 (RMK00512) . 【Westman CCP生產注意事項】1.請烤漆入口依照正背面漆鋼捲投向規定進行鋼捲投入。 (RMK00714) . 【Westman CCP生產注意事項】2.烤漆入口依照鋼捲投向規定進行鋼捲投入。(CR1/CG1 CR2/CG2-->正向入料。CR1/CG2 CR2/CG1-->反向入料) (RMK00714) . 【Westman CCP生產注意事項】3.此訂單背面漆一律採Nature塗裝，塗裝黏度設定40秒以上 (RMK00714) | 訂單:2502EFE061/001 RCL <生產備註> 事項如下 . 【捲取】注意！本單為直立式包裝。禁用STAGGER捲取送包裝！送RCL重處理例外。 (RMK00512) | 訂單:2502EFE061/001 CCPK 無 <生產備註> 事項 | 訂單:2502EFE061/001 CGQC <品檢備註> 事項如下 . 【板形】 FLATNESS 板形≦12 I-UNIT（≦0.7％） (RMK-E_CHIN) | 訂單:2502EFE061/001 CCQC <品檢備註> 事項如下 . 【色差】色差放行標準為DE<= 2.0，只管制當批無明顯目視色差，不管制批差異。 (RMK-E_CHIN) . 【板形】 FLATNESS 板形≦12 I-UNIT（≦0.7％） (RMK-E_CHIN) . 【色差】1.1.此客戶對面漆(非B開頭之色碼)目視色差要求較高,請依限度樣本進行目視色差管制★--->發生過訴賠 (RMK00248) . 【色差】1.2.若針對特殊顏色需特別管理時，請品檢忽略1.1.的規定以特別規定為主 (RMK00248) . 【捲取】注意！本單為直立式包裝。禁用STAGGER捲取送包裝！送RCL重處理例外。 (RMK00512) | 訂單:2502EFE061/001 TOL 無 <生產備註> 事項 | 【板形】 FLATNESS 板形≦12 I-UNIT（≦0.7％）^^/CG1/CG2/CC1/CC2/CGQC/CCQC/^^ <<.E_CHIN 2025/01/08 08:47.>> 【色差】色差放行標準為DE<= 2.0，只管制當批無明顯目視色差，不管制批差異。^^/CC1/CC2/CCQC/ <<.E_CHIN 2025/01/08 08:53.>> | 訂單 2502EFE061/001 修改記錄如下: 20250107 09:14:02 (06023) 退火碼: >> S1, 用途碼: >> COG003, 背面標示: >> S000, 訂單背面顏色(五碼): >> BW73Z, 背面漆膜厚: >> NOM, 背面漆塗漆型式幾塗幾烤: >> 2, 鉻酸鹽: >> Z, 訂單厚度: >> 0.024, 訂單重: >> 40, 重量容許率(下限): >> 10, 重量容許率(上限): >> 10, 訂單寬度: >> 43.25, 鍍製方式: >> AC, 鋼捲內徑: >> 508, 鋼捲下限重: >> 2.5, 鋼捲上限重: >> 4.5, 壓花條件碼: >> -, 表面花紋: >> R, 綠色識別碼: >> -, 印刷輥號: >> -, 產品代碼: >> PPGL, 皮膜碼: >> -, 單位別: >> I, 油品種類: >> Z, 塗油量: >> Z, 包裝代碼: >> E0 , 保護膜碼: >> -, 客戶試片取樣型式: >> -, 調質碼: >> S, 套筒碼: >> P , 規格: >> A792SSGR33, 製造標準: >> ASTM, 表面處理劑種類: >> Z, 表面處理劑塗佈量: >> Z, 伸長率測試: >> N, 硬度測試碼: >> N, 抗拉強度測試: >> N, 降伏強度測試: >> N, 厚度變異: >> 0, 訂單正面顏色(五碼): >> SGT7Q, 正面漆膜厚: >> 25, 正面漆塗漆型式幾塗幾烤: >> 2, 修邊碼: >> Y, 重量碼: >> AW, 鋼捲捲向: >> O, 鍍層碼: >> AZ50, 20250107 09:14:56 (06023) 用途碼: COG003 >> COG007, | F:保證1/2 ASTM 厚度公差
PPGL | 2502EFE061/002 |  | 1. 製造標準為MS、ASTM或銷新加坡之訂單，若無技術指定優先用料，請優先使用國內料，勿使用ANFEN (OFP00406)-{.不符.} | 1. 製造標準為MS、ASTM或銷新加坡之訂單，若無技術指定優先用料，請優先使用國內料，勿使用ANFEN (OFP00406)-{.不符.} 2. 【提醒】！本單為直立式包裝，嚴禁鍍鋅或烤漆後以STAGGER捲取 (OFP00451)-{.不符.} 3. ※超耐候一系列用途要確認是否有英制公差需求，有英制公差需求時選配碼用ON027※ (OFP00680)-{.不符.} 4. ●WESTMAN PPGL背漆轉印 『指定生產線別-- CR1 +CG1 或 CR2+CG2 生產』● (OFP00720)-{.不符.} 5. ●WESTMAN PPGL背漆轉印 『指定生產線別-- CR1 +CG1 或 CR2+CG2 生產』● (OFP00721)-{.不符.} 6. 此經銷商有簽訂1/2厚度公差保證(無厚度變異),請調整冷軋與鍍鋅厚度公差管制範圍. 保證 ASTM 厚度公差 (OFP00180)-{.不符.} | 訂單:2502EFE061/002 CPL <生產備註> 事項如下 . 除HGI/ HGL 訂單邊緣不噴油. 其餘皆側緣噴油 (RMK00285) . 【Westman CPL生產注意事項】1.客戶Westman訂單實施修邊刀最大使用顆數上限(20顆) (RMK00714) . 【Westman CPL生產注意事項】2.排程備註:注意修邊品質與毛邊 (RMK00714) . 【Westman CPL生產注意事項】3.去毛邊輥的管制：兩側壓力均設定1.0 kg/cm2 (RMK00714) | 訂單:2502EFE061/002 CR1 <生產備註> 事項如下 . 此經銷商保證平均厚度在1/2厚度公差內，厚度量測NG時，如單位長度符合範圍，請放行 (RMK00402) . 【Westman CRP生產注意事項】1.兩側各加開一個spot cooling增加冷卻效果。 (RMK00714) . 【Westman CRP生產注意事項】2.發生毛邊時，請降速生產減輕毛邊程度，暫留討論後再處置。 (RMK00714) | 訂單:2502EFE061/002 CR2 <生產備註> 事項如下 . 此經銷商保證平均厚度在1/2厚度公差內，厚度量測NG時，如單位長度符合範圍，請放行 (RMK00402) . 【Westman CRP生產注意事項】1.兩側各加開一個spot cooling增加冷卻效果。 (RMK00714) . 【Westman CRP生產注意事項】2.發生毛邊時，請降速生產減輕毛邊程度，暫留討論後再處置。 (RMK00714) | 訂單:2502EFE061/002 CG1 <生產備註> 事項如下 . 【板形】 FLATNESS 板形≦12 I-UNIT（≦0.7％） (RMK-E_CHIN) . 鍍鋅表面不可有鋅痕、壓痕、凹陷、及刮傷 、應變痕等。 (RMK00054) . 此經銷商保證平均厚度在1/2厚度公差內，厚度量測NG時，如單位長度符合範圍，請放行 (RMK00402) . 【Westman CG1生產注意事項】中央段副操每顆銲道出Pot時觀察銲道同時，確認Beaver Tail與鋼板接觸之Guide Roll羊毛氈狀況，並適時添加潤滑油(避免乾掉)。 (RMK00714) . 【Westman CG1生產注意事項】副操確認完回控制室後，於生產排程鋼號旁簽名紀錄，以利後續追查(該排程生產完，排程單將保留)。 (RMK00714) | 訂單:2502EFE061/002 CG2 <生產備註> 事項如下 . 【板形】 FLATNESS 板形≦12 I-UNIT（≦0.7％） (RMK-E_CHIN) . 鍍鋅表面不可有鋅痕、壓痕、凹陷、及刮傷 、應變痕等。 (RMK00054) . 此經銷商保證平均厚度在1/2厚度公差內，厚度量測NG時，如單位長度符合範圍，請放行 (RMK00402) . 【Westman CG2生產注意事項】1.使用SUB-NOZZLE (RMK00714) | 訂單:2502EFE061/002 CC1 <生產備註> 事項如下 . 【板形】 FLATNESS 板形≦12 I-UNIT（≦0.7％） (RMK-E_CHIN) . 正面面漆(20U)及正面總膜厚(25U)要求管制90%以上之膜厚,未達標準降級. (RMK00054) . 若背面面漆(20U)及背面總膜厚(25U)時要求管制90%以上之膜厚,未達標準降級 (RMK00054) . 面漆=18U(90%)~請購基準22U(110%),標準板總膜厚=5+20U(100%面漆). (RMK00054) . 30CM*全寬*留1塊給LAB及1塊給塗料商, (RMK00054) . 【色差】1.1.此客戶對面漆(非B開頭之色碼)目視色差要求較高,請依限度樣本進行目視色差管制★--->發生過訴賠 (RMK00248) . 【色差】1.2.若針對特殊顏色需特別管理時，請品檢忽略1.1.的規定以特別規定為主 (RMK00248) . 此經銷商保證平均厚度在1/2厚度公差內，厚度量測NG時，如單位長度符合範圍，請放行 (RMK00402) . 【捲取】注意！本單為直立式包裝。禁用STAGGER捲取送包裝！送RCL重處理例外。 (RMK00512) . 【抽氣量】白色系在CC1生產時,FINISH抽氣量請設定250,如生產中發生色差b值異常升高,請股長再加大抽氣量因應 (RMK00560) . 【Westman CCP生產注意事項】1.請烤漆入口依照正背面漆鋼捲投向規定進行鋼捲投入。 (RMK00714) . 【Westman CCP生產注意事項】2.烤漆入口依照鋼捲投向規定進行鋼捲投入。(CR1/CG1 CR2/CG2-->正向入料。CR1/CG2 CR2/CG1-->反向入料) (RMK00714) . 【Westman CCP生產注意事項】3.此訂單背面漆一律採Nature塗裝，塗裝黏度設定40秒以上 (RMK00714) | 訂單:2502EFE061/002 CC2 <生產備註> 事項如下 . 【板形】 FLATNESS 板形≦12 I-UNIT（≦0.7％） (RMK-E_CHIN) . 正面面漆(20U)及正面總膜厚(25U)要求管制90%以上之膜厚,未達標準降級. (RMK00054) . 若背面面漆(20U)及背面總膜厚(25U)時要求管制90%以上之膜厚,未達標準降級 (RMK00054) . 面漆=18U(90%)~請購基準22U(110%),標準板總膜厚=5+20U(100%面漆). (RMK00054) . 30CM*全寬*留1塊給LAB及1塊給塗料商, (RMK00054) . 【色差】1.1.此客戶對面漆(非B開頭之色碼)目視色差要求較高,請依限度樣本進行目視色差管制★--->發生過訴賠 (RMK00248) . 【色差】1.2.若針對特殊顏色需特別管理時，請品檢忽略1.1.的規定以特別規定為主 (RMK00248) . 此經銷商保證平均厚度在1/2厚度公差內，厚度量測NG時，如單位長度符合範圍，請放行 (RMK00402) . 【捲取】注意！本單為直立式包裝。禁用STAGGER捲取送包裝！送RCL重處理例外。 (RMK00512) . 【抽氣量】白色系在CC1生產時,FINISH抽氣量請設定250,如生產中發生色差b值異常升高,請股長再加大抽氣量因應 (RMK00560) . 【Westman CCP生產注意事項】1.請烤漆入口依照正背面漆鋼捲投向規定進行鋼捲投入。 (RMK00714) . 【Westman CCP生產注意事項】2.烤漆入口依照鋼捲投向規定進行鋼捲投入。(CR1/CG1 CR2/CG2-->正向入料。CR1/CG2 CR2/CG1-->反向入料) (RMK00714) . 【Westman CCP生產注意事項】3.此訂單背面漆一律採Nature塗裝，塗裝黏度設定40秒以上 (RMK00714) | 訂單:2502EFE061/002 RCL <生產備註> 事項如下 . 【捲取】注意！本單為直立式包裝。禁用STAGGER捲取送包裝！送RCL重處理例外。 (RMK00512) | 訂單:2502EFE061/002 CCPK 無 <生產備註> 事項 | 訂單:2502EFE061/002 CGQC <品檢備註> 事項如下 . 【板形】 FLATNESS 板形≦12 I-UNIT（≦0.7％） (RMK-E_CHIN) | 訂單:2502EFE061/002 CCQC <品檢備註> 事項如下 . 【板形】 FLATNESS 板形≦12 I-UNIT（≦0.7％） (RMK-E_CHIN) . 【色差】1.1.此客戶對面漆(非B開頭之色碼)目視色差要求較高,請依限度樣本進行目視色差管制★--->發生過訴賠 (RMK00248) . 【色差】1.2.若針對特殊顏色需特別管理時，請品檢忽略1.1.的規定以特別規定為主 (RMK00248) . 【捲取】注意！本單為直立式包裝。禁用STAGGER捲取送包裝！送RCL重處理例外。 (RMK00512) | 訂單:2502EFE061/002 TOL 無 <生產備註> 事項 | 【板形】 FLATNESS 板形≦12 I-UNIT（≦0.7％）^^/CG1/CG2/CC1/CC2/CGQC/CCQC/^^ <<.E_CHIN 2025/01/08 08:48.>> | 訂單 2502EFE061/002 修改記錄如下: 20250107 09:14:09 (06023) 退火碼: >> S1, 用途碼: >> COG003, 背面標示: >> S000, 訂單背面顏色(五碼): >> BW73Z, 背面漆膜厚: >> NOM, 背面漆塗漆型式幾塗幾烤: >> 2, 鉻酸鹽: >> Z, 訂單厚度: >> 0.024, 訂單重: >> 40, 重量容許率(下限): >> 10, 重量容許率(上限): >> 10, 訂單寬度: >> 43.25, 鍍製方式: >> AC, 鋼捲內徑: >> 508, 鋼捲下限重: >> 2.5, 鋼捲上限重: >> 4.5, 壓花條件碼: >> -, 表面花紋: >> R, 綠色識別碼: >> -, 印刷輥號: >> -, 產品代碼: >> PPGL, 皮膜碼: >> -, 單位別: >> I, 油品種類: >> Z, 塗油量: >> Z, 包裝代碼: >> E0 , 保護膜碼: >> -, 客戶試片取樣型式: >> -, 調質碼: >> S, 套筒碼: >> P , 規格: >> A792SSGR33, 製造標準: >> ASTM, 表面處理劑種類: >> Z, 表面處理劑塗佈量: >> Z, 伸長率測試: >> N, 硬度測試碼: >> N, 抗拉強度測試: >> N, 降伏強度測試: >> N, 厚度變異: >> 0, 訂單正面顏色(五碼): >> SWS2Z, 正面漆膜厚: >> 25, 正面漆塗漆型式幾塗幾烤: >> 2, 修邊碼: >> Y, 重量碼: >> AW, 鋼捲捲向: >> O, 鍍層碼: >> AZ50, | F:保證1/2 ASTM 厚度公差
PPGL | 2502EFE061/003 |  | 1. 製造標準為MS、ASTM或銷新加坡之訂單，若無技術指定優先用料，請優先使用國內料，勿使用ANFEN (OFP00406)-{.不符.} | 1. 製造標準為MS、ASTM或銷新加坡之訂單，若無技術指定優先用料，請優先使用國內料，勿使用ANFEN (OFP00406)-{.不符.} 2. 【提醒】！本單為直立式包裝，嚴禁鍍鋅或烤漆後以STAGGER捲取 (OFP00451)-{.不符.} 3. ※超耐候一系列用途要確認是否有英制公差需求，有英制公差需求時選配碼用ON027※ (OFP00680)-{.不符.} 4. ●WESTMAN PPGL背漆轉印 『指定生產線別-- CR1 +CG1 或 CR2+CG2 生產』● (OFP00720)-{.不符.} 5. ●WESTMAN PPGL背漆轉印 『指定生產線別-- CR1 +CG1 或 CR2+CG2 生產』● (OFP00721)-{.不符.} 6. 此經銷商有簽訂1/2厚度公差保證(無厚度變異),請調整冷軋與鍍鋅厚度公差管制範圍. 保證 ASTM 厚度公差 (OFP00180)-{.不符.} | 訂單:2502EFE061/003 CPL <生產備註> 事項如下 . 除HGI/ HGL 訂單邊緣不噴油. 其餘皆側緣噴油 (RMK00285) . 【Westman CPL生產注意事項】1.客戶Westman訂單實施修邊刀最大使用顆數上限(20顆) (RMK00714) . 【Westman CPL生產注意事項】2.排程備註:注意修邊品質與毛邊 (RMK00714) . 【Westman CPL生產注意事項】3.去毛邊輥的管制：兩側壓力均設定1.0 kg/cm2 (RMK00714) | 訂單:2502EFE061/003 CR1 <生產備註> 事項如下 . 此經銷商保證平均厚度在1/2厚度公差內，厚度量測NG時，如單位長度符合範圍，請放行 (RMK00402) . 【Westman CRP生產注意事項】1.兩側各加開一個spot cooling增加冷卻效果。 (RMK00714) . 【Westman CRP生產注意事項】2.發生毛邊時，請降速生產減輕毛邊程度，暫留討論後再處置。 (RMK00714) | 訂單:2502EFE061/003 CR2 <生產備註> 事項如下 . 此經銷商保證平均厚度在1/2厚度公差內，厚度量測NG時，如單位長度符合範圍，請放行 (RMK00402) . 【Westman CRP生產注意事項】1.兩側各加開一個spot cooling增加冷卻效果。 (RMK00714) . 【Westman CRP生產注意事項】2.發生毛邊時，請降速生產減輕毛邊程度，暫留討論後再處置。 (RMK00714) | 訂單:2502EFE061/003 CG1 <生產備註> 事項如下 . 【板形】 FLATNESS 板形≦12 I-UNIT（≦0.7％） (RMK-E_CHIN) . 鍍鋅表面不可有鋅痕、壓痕、凹陷、及刮傷 、應變痕等。 (RMK00054) . 此經銷商保證平均厚度在1/2厚度公差內，厚度量測NG時，如單位長度符合範圍，請放行 (RMK00402) . 【Westman CG1生產注意事項】中央段副操每顆銲道出Pot時觀察銲道同時，確認Beaver Tail與鋼板接觸之Guide Roll羊毛氈狀況，並適時添加潤滑油(避免乾掉)。 (RMK00714) . 【Westman CG1生產注意事項】副操確認完回控制室後，於生產排程鋼號旁簽名紀錄，以利後續追查(該排程生產完，排程單將保留)。 (RMK00714) | 訂單:2502EFE061/003 CG2 <生產備註> 事項如下 . 【板形】 FLATNESS 板形≦12 I-UNIT（≦0.7％） (RMK-E_CHIN) . 鍍鋅表面不可有鋅痕、壓痕、凹陷、及刮傷 、應變痕等。 (RMK00054) . 此經銷商保證平均厚度在1/2厚度公差內，厚度量測NG時，如單位長度符合範圍，請放行 (RMK00402) . 【Westman CG2生產注意事項】1.使用SUB-NOZZLE (RMK00714) | 訂單:2502EFE061/003 CC1 <生產備註> 事項如下 . 【板形】 FLATNESS 板形≦12 I-UNIT（≦0.7％） (RMK-E_CHIN) . 正面面漆(20U)及正面總膜厚(25U)要求管制90%以上之膜厚,未達標準降級. (RMK00054) . 若背面面漆(20U)及背面總膜厚(25U)時要求管制90%以上之膜厚,未達標準降級 (RMK00054) . 面漆=18U(90%)~請購基準22U(110%),標準板總膜厚=5+20U(100%面漆). (RMK00054) . 30CM*全寬*留1塊給LAB及1塊給塗料商, (RMK00054) . 【色差】1.1.此客戶對面漆(非B開頭之色碼)目視色差要求較高,請依限度樣本進行目視色差管制★--->發生過訴賠 (RMK00248) . 【色差】1.2.若針對特殊顏色需特別管理時，請品檢忽略1.1.的規定以特別規定為主 (RMK00248) . 此經銷商保證平均厚度在1/2厚度公差內，厚度量測NG時，如單位長度符合範圍，請放行 (RMK00402) . 【捲取】注意！本單為直立式包裝。禁用STAGGER捲取送包裝！送RCL重處理例外。 (RMK00512) . 【Westman CCP生產注意事項】1.請烤漆入口依照正背面漆鋼捲投向規定進行鋼捲投入。 (RMK00714) . 【Westman CCP生產注意事項】2.烤漆入口依照鋼捲投向規定進行鋼捲投入。(CR1/CG1 CR2/CG2-->正向入料。CR1/CG2 CR2/CG1-->反向入料) (RMK00714) . 【Westman CCP生產注意事項】3.此訂單背面漆一律採Nature塗裝，塗裝黏度設定40秒以上 (RMK00714) | 訂單:2502EFE061/003 CC2 <生產備註> 事項如下 . 【板形】 FLATNESS 板形≦12 I-UNIT（≦0.7％） (RMK-E_CHIN) . 正面面漆(20U)及正面總膜厚(25U)要求管制90%以上之膜厚,未達標準降級. (RMK00054) . 若背面面漆(20U)及背面總膜厚(25U)時要求管制90%以上之膜厚,未達標準降級 (RMK00054) . 面漆=18U(90%)~請購基準22U(110%),標準板總膜厚=5+20U(100%面漆). (RMK00054) . 30CM*全寬*留1塊給LAB及1塊給塗料商, (RMK00054) . 【色差】1.1.此客戶對面漆(非B開頭之色碼)目視色差要求較高,請依限度樣本進行目視色差管制★--->發生過訴賠 (RMK00248) . 【色差】1.2.若針對特殊顏色需特別管理時，請品檢忽略1.1.的規定以特別規定為主 (RMK00248) . 此經銷商保證平均厚度在1/2厚度公差內，厚度量測NG時，如單位長度符合範圍，請放行 (RMK00402) . 【捲取】注意！本單為直立式包裝。禁用STAGGER捲取送包裝！送RCL重處理例外。 (RMK00512) . 【Westman CCP生產注意事項】1.請烤漆入口依照正背面漆鋼捲投向規定進行鋼捲投入。 (RMK00714) . 【Westman CCP生產注意事項】2.烤漆入口依照鋼捲投向規定進行鋼捲投入。(CR1/CG1 CR2/CG2-->正向入料。CR1/CG2 CR2/CG1-->反向入料) (RMK00714) . 【Westman CCP生產注意事項】3.此訂單背面漆一律採Nature塗裝，塗裝黏度設定40秒以上 (RMK00714) | 訂單:2502EFE061/003 RCL <生產備註> 事項如下 . 【捲取】注意！本單為直立式包裝。禁用STAGGER捲取送包裝！送RCL重處理例外。 (RMK00512) | 訂單:2502EFE061/003 CCPK 無 <生產備註> 事項 | 訂單:2502EFE061/003 CGQC <品檢備註> 事項如下 . 【板形】 FLATNESS 板形≦12 I-UNIT（≦0.7％） (RMK-E_CHIN) | 訂單:2502EFE061/003 CCQC <品檢備註> 事項如下 . 【板形】 FLATNESS 板形≦12 I-UNIT（≦0.7％） (RMK-E_CHIN) . 【色差】1.1.此客戶對面漆(非B開頭之色碼)目視色差要求較高,請依限度樣本進行目視色差管制★--->發生過訴賠 (RMK00248) . 【色差】1.2.若針對特殊顏色需特別管理時，請品檢忽略1.1.的規定以特別規定為主 (RMK00248) . 【捲取】注意！本單為直立式包裝。禁用STAGGER捲取送包裝！送RCL重處理例外。 (RMK00512) | 訂單:2502EFE061/003 TOL 無 <生產備註> 事項 | 【板形】 FLATNESS 板形≦12 I-UNIT（≦0.7％）^^/CG1/CG2/CC1/CC2/CGQC/CCQC/^^ <<.E_CHIN 2025/01/08 08:48.>> | 訂單 2502EFE061/003 修改記錄如下: 20250107 09:14:16 (06023) 退火碼: >> S1, 用途碼: >> COG003, 背面標示: >> S000, 訂單背面顏色(五碼): >> BW73Z, 背面漆膜厚: >> NOM, 背面漆塗漆型式幾塗幾烤: >> 2, 鉻酸鹽: >> Z, 訂單厚度: >> 0.024, 訂單重: >> 40, 重量容許率(下限): >> 10, 重量容許率(上限): >> 10, 訂單寬度: >> 47.875, 鍍製方式: >> AC, 鋼捲內徑: >> 508, 鋼捲下限重: >> 2.5, 鋼捲上限重: >> 4.5, 壓花條件碼: >> -, 表面花紋: >> R, 綠色識別碼: >> -, 印刷輥號: >> -, 產品代碼: >> PPGL, 皮膜碼: >> -, 單位別: >> I, 油品種類: >> Z, 塗油量: >> Z, 包裝代碼: >> E0 , 保護膜碼: >> -, 客戶試片取樣型式: >> -, 調質碼: >> S, 套筒碼: >> P , 規格: >> A792SSGR33, 製造標準: >> ASTM, 表面處理劑種類: >> Z, 表面處理劑塗佈量: >> Z, 伸長率測試: >> N, 硬度測試碼: >> N, 抗拉強度測試: >> N, 降伏強度測試: >> N, 厚度變異: >> 0, 訂單正面顏色(五碼): >> SYH1Y, 正面漆膜厚: >> 25, 正面漆塗漆型式幾塗幾烤: >> 2, 修邊碼: >> Y, 重量碼: >> AW, 鋼捲捲向: >> O, 鍍層碼: >> AZ50, | F:保證1/2 ASTM 厚度公差
PPGL | 2502EFE062/001 |  | 1. 製造標準為MS、ASTM或銷新加坡之訂單，若無技術指定優先用料，請優先使用國內料，勿使用ANFEN (OFP00406)-{.不符.} | 1. 製造標準為MS、ASTM或銷新加坡之訂單，若無技術指定優先用料，請優先使用國內料，勿使用ANFEN (OFP00406)-{.不符.} 2. 【提醒】！本單為直立式包裝，嚴禁鍍鋅或烤漆後以STAGGER捲取 (OFP00451)-{.不符.} 3. ※超耐候一系列用途要確認是否有英制公差需求，有英制公差需求時選配碼用ON027※ (OFP00680)-{.不符.} 4. 此經銷商有簽訂1/2厚度公差保證(無厚度變異),請調整冷軋與鍍鋅厚度公差管制範圍. 保證 ASTM 厚度公差 (OFP00180)-{.不符.} | 訂單:2502EFE062/001 CPL <生產備註> 事項如下 . 除HGI/ HGL 訂單邊緣不噴油. 其餘皆側緣噴油 (RMK00285) | 訂單:2502EFE062/001 CR1 <生產備註> 事項如下 . 此經銷商保證平均厚度在1/2厚度公差內，厚度量測NG時，如單位長度符合範圍，請放行 (RMK00402) . 此客戶有保證 全板形 急峻度 ≦ 0.7% ( ≦ 12 I-UNIT ) (RMK00583) | 訂單:2502EFE062/001 CR2 <生產備註> 事項如下 . 此經銷商保證平均厚度在1/2厚度公差內，厚度量測NG時，如單位長度符合範圍，請放行 (RMK00402) . 此客戶有保證 全板形 急峻度 ≦ 0.7% ( ≦ 12 I-UNIT ) (RMK00583) | 訂單:2502EFE062/001 CG1 <生產備註> 事項如下 . 鍍鋅表面不可有鋅痕、壓痕、凹陷、及刮傷 、應變痕等。 (RMK00054) . 此經銷商保證平均厚度在1/2厚度公差內，厚度量測NG時，如單位長度符合範圍，請放行 (RMK00402) . 鍍層 AZ150 (含) 以上 , 鋅花等級 C~E 目標D，避免鋅花晶界明顯後續造成烤漆點狀未塗漆。 (RMK00565) . 此客戶有保證 全板形 急峻度 ≦ 0.7% ( ≦ 12 I-UNIT ) (RMK00583) | 訂單:2502EFE062/001 CG2 <生產備註> 事項如下 . 鍍鋅表面不可有鋅痕、壓痕、凹陷、及刮傷 、應變痕等。 (RMK00054) . 此經銷商保證平均厚度在1/2厚度公差內，厚度量測NG時，如單位長度符合範圍，請放行 (RMK00402) . 鍍層 AZ150 (含) 以上 , 鋅花等級 C~E 目標D，避免鋅花晶界明顯後續造成烤漆點狀未塗漆。 (RMK00565) . 此客戶有保證 全板形 急峻度 ≦ 0.7% ( ≦ 12 I-UNIT ) (RMK00583) | 訂單:2502EFE062/001 CC1 <生產備註> 事項如下 . 正面面漆(20U)及正面總膜厚(25U)要求管制90%以上之膜厚,未達標準降級. (RMK00054) . 若背面面漆(20U)及背面總膜厚(25U)時要求管制90%以上之膜厚,未達標準降級 (RMK00054) . 面漆=18U(90%)~請購基準22U(110%),標準板總膜厚=5+20U(100%面漆). (RMK00054) . 30CM*全寬*留1塊給LAB及1塊給塗料商, (RMK00054) . 【色差】1.1.此客戶對面漆(非B開頭之色碼)目視色差要求較高,請依限度樣本進行目視色差管制★--->發生過訴賠 (RMK00248) . 【色差】1.2.若針對特殊顏色需特別管理時，請品檢忽略1.1.的規定以特別規定為主 (RMK00248) . 此經銷商保證平均厚度在1/2厚度公差內，厚度量測NG時，如單位長度符合範圍，請放行 (RMK00402) . 【捲取】注意！本單為直立式包裝。禁用STAGGER捲取送包裝！送RCL重處理例外。 (RMK00512) . 此客戶有保證 全板形 急峻度 ≦ 0.7% ( ≦ 12 I-UNIT ) (RMK00583) | 訂單:2502EFE062/001 CC2 <生產備註> 事項如下 . 正面面漆(20U)及正面總膜厚(25U)要求管制90%以上之膜厚,未達標準降級. (RMK00054) . 若背面面漆(20U)及背面總膜厚(25U)時要求管制90%以上之膜厚,未達標準降級 (RMK00054) . 面漆=18U(90%)~請購基準22U(110%),標準板總膜厚=5+20U(100%面漆). (RMK00054) . 30CM*全寬*留1塊給LAB及1塊給塗料商, (RMK00054) . 【色差】1.1.此客戶對面漆(非B開頭之色碼)目視色差要求較高,請依限度樣本進行目視色差管制★--->發生過訴賠 (RMK00248) . 【色差】1.2.若針對特殊顏色需特別管理時，請品檢忽略1.1.的規定以特別規定為主 (RMK00248) . 此經銷商保證平均厚度在1/2厚度公差內，厚度量測NG時，如單位長度符合範圍，請放行 (RMK00402) . 【捲取】注意！本單為直立式包裝。禁用STAGGER捲取送包裝！送RCL重處理例外。 (RMK00512) . 此客戶有保證 全板形 急峻度 ≦ 0.7% ( ≦ 12 I-UNIT ) (RMK00583) | 訂單:2502EFE062/001 RCL <生產備註> 事項如下 . 【捲取】注意！本單為直立式包裝。禁用STAGGER捲取送包裝！送RCL重處理例外。 (RMK00512) | 訂單:2502EFE062/001 CCPK 無 <生產備註> 事項 | 訂單:2502EFE062/001 CGQC <品檢備註> 事項如下 . 鍍層 AZ150 (含) 以上 , 鋅花等級 C~E 目標D，避免鋅花晶界明顯後續造成烤漆點狀未塗漆。 (RMK00565) | 訂單:2502EFE062/001 CCQC <品檢備註> 事項如下 . 【色差】1.1.此客戶對面漆(非B開頭之色碼)目視色差要求較高,請依限度樣本進行目視色差管制★--->發生過訴賠 (RMK00248) . 【色差】1.2.若針對特殊顏色需特別管理時，請品檢忽略1.1.的規定以特別規定為主 (RMK00248) . 【捲取】注意！本單為直立式包裝。禁用STAGGER捲取送包裝！送RCL重處理例外。 (RMK00512) | 訂單:2502EFE062/001 TOL 無 <生產備註> 事項 |  | 訂單 2502EFE062/001 修改記錄如下: 20250117 14:36:06 (06023) 退火碼: >> H2, 用途碼: >> COG003, 背面標示: >> S000, 訂單背面顏色(五碼): >> BW73Z, 背面漆膜厚: >> NOM, 背面漆塗漆型式幾塗幾烤: >> 2, 鉻酸鹽: >> Z, 訂單厚度: >> 0.015, 訂單重: >> 80, 重量容許率(下限): >> 10, 重量容許率(上限): >> 10, 訂單寬度: >> 41, 鍍製方式: >> AC, 鋼捲內徑: >> 508, 鋼捲下限重: >> 3, 鋼捲上限重: >> 4.5, 壓花條件碼: >> -, 表面花紋: >> R, 綠色識別碼: >> -, 印刷輥號: >> -, 產品代碼: >> PPGL, 皮膜碼: >> -, 單位別: >> I, 油品種類: >> Z, 塗油量: >> Z, 包裝代碼: >> E0 , 保護膜碼: >> -, 客戶試片取樣型式: >> -, 調質碼: >> S, 套筒碼: >> P , 規格: >> A792SSGR80, 製造標準: >> ASTM, 表面處理劑種類: >> Z, 表面處理劑塗佈量: >> Z, 伸長率測試: >> N, 硬度測試碼: >> N, 抗拉強度測試: >> N, 降伏強度測試: >> N, 厚度變異: >> 0, 訂單正面顏色(五碼): >> SBH78, 正面漆膜厚: >> 25, 正面漆塗漆型式幾塗幾烤: >> 2, 修邊碼: >> Y, 重量碼: >> AW, 鋼捲捲向: >> O, 鍍層碼: >> AZ50, | F:保證1/2 ASTM 厚度公差
PPGL | 2502EFE062/002 |  | 1. 製造標準為MS、ASTM或銷新加坡之訂單，若無技術指定優先用料，請優先使用國內料，勿使用ANFEN (OFP00406)-{.不符.} | 1. 製造標準為MS、ASTM或銷新加坡之訂單，若無技術指定優先用料，請優先使用國內料，勿使用ANFEN (OFP00406)-{.不符.} 2. 【提醒】！本單為直立式包裝，嚴禁鍍鋅或烤漆後以STAGGER捲取 (OFP00451)-{.不符.} 3. ※超耐候一系列用途要確認是否有英制公差需求，有英制公差需求時選配碼用ON027※ (OFP00680)-{.不符.} 4. 此經銷商有簽訂1/2厚度公差保證(無厚度變異),請調整冷軋與鍍鋅厚度公差管制範圍. 保證 ASTM 厚度公差 (OFP00180)-{.不符.} | 訂單:2502EFE062/002 CPL <生產備註> 事項如下 . 除HGI/ HGL 訂單邊緣不噴油. 其餘皆側緣噴油 (RMK00285) | 訂單:2502EFE062/002 CR1 <生產備註> 事項如下 . 此經銷商保證平均厚度在1/2厚度公差內，厚度量測NG時，如單位長度符合範圍，請放行 (RMK00402) . 此客戶有保證 全板形 急峻度 ≦ 0.7% ( ≦ 12 I-UNIT ) (RMK00583) | 訂單:2502EFE062/002 CR2 <生產備註> 事項如下 . 此經銷商保證平均厚度在1/2厚度公差內，厚度量測NG時，如單位長度符合範圍，請放行 (RMK00402) . 此客戶有保證 全板形 急峻度 ≦ 0.7% ( ≦ 12 I-UNIT ) (RMK00583) | 訂單:2502EFE062/002 CG1 <生產備註> 事項如下 . 鍍鋅表面不可有鋅痕、壓痕、凹陷、及刮傷 、應變痕等。 (RMK00054) . 此經銷商保證平均厚度在1/2厚度公差內，厚度量測NG時，如單位長度符合範圍，請放行 (RMK00402) . 鍍層 AZ150 (含) 以上 , 鋅花等級 C~E 目標D，避免鋅花晶界明顯後續造成烤漆點狀未塗漆。 (RMK00565) . 此客戶有保證 全板形 急峻度 ≦ 0.7% ( ≦ 12 I-UNIT ) (RMK00583) | 訂單:2502EFE062/002 CG2 <生產備註> 事項如下 . 鍍鋅表面不可有鋅痕、壓痕、凹陷、及刮傷 、應變痕等。 (RMK00054) . 此經銷商保證平均厚度在1/2厚度公差內，厚度量測NG時，如單位長度符合範圍，請放行 (RMK00402) . 鍍層 AZ150 (含) 以上 , 鋅花等級 C~E 目標D，避免鋅花晶界明顯後續造成烤漆點狀未塗漆。 (RMK00565) . 此客戶有保證 全板形 急峻度 ≦ 0.7% ( ≦ 12 I-UNIT ) (RMK00583) | 訂單:2502EFE062/002 CC1 <生產備註> 事項如下 . 正面面漆(20U)及正面總膜厚(25U)要求管制90%以上之膜厚,未達標準降級. (RMK00054) . 若背面面漆(20U)及背面總膜厚(25U)時要求管制90%以上之膜厚,未達標準降級 (RMK00054) . 面漆=18U(90%)~請購基準22U(110%),標準板總膜厚=5+20U(100%面漆). (RMK00054) . 30CM*全寬*留1塊給LAB及1塊給塗料商, (RMK00054) . 【色差】1.1.此客戶對面漆(非B開頭之色碼)目視色差要求較高,請依限度樣本進行目視色差管制★--->發生過訴賠 (RMK00248) . 【色差】1.2.若針對特殊顏色需特別管理時，請品檢忽略1.1.的規定以特別規定為主 (RMK00248) . 此經銷商保證平均厚度在1/2厚度公差內，厚度量測NG時，如單位長度符合範圍，請放行 (RMK00402) . 【捲取】注意！本單為直立式包裝。禁用STAGGER捲取送包裝！送RCL重處理例外。 (RMK00512) . 此客戶有保證 全板形 急峻度 ≦ 0.7% ( ≦ 12 I-UNIT ) (RMK00583) . 【水痕】因TOP 為YCP 近似深黑色水痕可能嚴重，因此指定CC1生產注意W/Q 使用純水與水量控制 (RMK00588) | 訂單:2502EFE062/002 CC2 <生產備註> 事項如下 . 正面面漆(20U)及正面總膜厚(25U)要求管制90%以上之膜厚,未達標準降級. (RMK00054) . 若背面面漆(20U)及背面總膜厚(25U)時要求管制90%以上之膜厚,未達標準降級 (RMK00054) . 面漆=18U(90%)~請購基準22U(110%),標準板總膜厚=5+20U(100%面漆). (RMK00054) . 30CM*全寬*留1塊給LAB及1塊給塗料商, (RMK00054) . 【色差】1.1.此客戶對面漆(非B開頭之色碼)目視色差要求較高,請依限度樣本進行目視色差管制★--->發生過訴賠 (RMK00248) . 【色差】1.2.若針對特殊顏色需特別管理時，請品檢忽略1.1.的規定以特別規定為主 (RMK00248) . 此經銷商保證平均厚度在1/2厚度公差內，厚度量測NG時，如單位長度符合範圍，請放行 (RMK00402) . 【捲取】注意！本單為直立式包裝。禁用STAGGER捲取送包裝！送RCL重處理例外。 (RMK00512) . 此客戶有保證 全板形 急峻度 ≦ 0.7% ( ≦ 12 I-UNIT ) (RMK00583) . 【水痕】因TOP 為YCP 近似深黑色水痕可能嚴重，因此指定CC1生產注意W/Q 使用純水與水量控制 (RMK00588) | 訂單:2502EFE062/002 RCL <生產備註> 事項如下 . 【捲取】注意！本單為直立式包裝。禁用STAGGER捲取送包裝！送RCL重處理例外。 (RMK00512) | 訂單:2502EFE062/002 CCPK 無 <生產備註> 事項 | 訂單:2502EFE062/002 CGQC <品檢備註> 事項如下 . 鍍層 AZ150 (含) 以上 , 鋅花等級 C~E 目標D，避免鋅花晶界明顯後續造成烤漆點狀未塗漆。 (RMK00565) | 訂單:2502EFE062/002 CCQC <品檢備註> 事項如下 . 【色差】1.1.此客戶對面漆(非B開頭之色碼)目視色差要求較高,請依限度樣本進行目視色差管制★--->發生過訴賠 (RMK00248) . 【色差】1.2.若針對特殊顏色需特別管理時，請品檢忽略1.1.的規定以特別規定為主 (RMK00248) . 【捲取】注意！本單為直立式包裝。禁用STAGGER捲取送包裝！送RCL重處理例外。 (RMK00512) . 【水痕】因TOP 為YCP 近似深黑色水痕可能嚴重，因此指定CC1生產注意W/Q 使用純水與水量控制 (RMK00588) | 訂單:2502EFE062/002 TOL 無 <生產備註> 事項 |  | 訂單 2502EFE062/002 修改記錄如下: 20250117 14:36:11 (06023) 退火碼: >> H2, 用途碼: >> COG007, 背面標示: >> S000, 訂單背面顏色(五碼): >> BW73Z, 背面漆膜厚: >> NOM, 背面漆塗漆型式幾塗幾烤: >> 2, 鉻酸鹽: >> Z, 訂單厚度: >> 0.015, 訂單重: >> 80, 重量容許率(下限): >> 10, 重量容許率(上限): >> 10, 訂單寬度: >> 41, 鍍製方式: >> AC, 鋼捲內徑: >> 508, 鋼捲下限重: >> 3, 鋼捲上限重: >> 4.5, 壓花條件碼: >> -, 表面花紋: >> R, 綠色識別碼: >> -, 印刷輥號: >> -, 產品代碼: >> PPGL, 皮膜碼: >> -, 單位別: >> I, 油品種類: >> Z, 塗油量: >> Z, 包裝代碼: >> E0 , 保護膜碼: >> -, 客戶試片取樣型式: >> -, 調質碼: >> S, 套筒碼: >> P , 規格: >> A792SSGR80, 製造標準: >> ASTM, 表面處理劑種類: >> Z, 表面處理劑塗佈量: >> Z, 伸長率測試: >> N, 硬度測試碼: >> N, 抗拉強度測試: >> N, 降伏強度測試: >> N, 厚度變異: >> 0, 訂單正面顏色(五碼): >> SYT9P, 正面漆膜厚: >> 25, 正面漆塗漆型式幾塗幾烤: >> 2, 修邊碼: >> Y, 重量碼: >> AW, 鋼捲捲向: >> O, 鍍層碼: >> AZ50, | F:保證1/2 ASTM 厚度公差
PPGL | 2502EFE062/003 |  | 1. 製造標準為MS、ASTM或銷新加坡之訂單，若無技術指定優先用料，請優先使用國內料，勿使用ANFEN (OFP00406)-{.不符.} | 1. 製造標準為MS、ASTM或銷新加坡之訂單，若無技術指定優先用料，請優先使用國內料，勿使用ANFEN (OFP00406)-{.不符.} 2. 【提醒】！本單為直立式包裝，嚴禁鍍鋅或烤漆後以STAGGER捲取 (OFP00451)-{.不符.} 3. ※超耐候一系列用途要確認是否有英制公差需求，有英制公差需求時選配碼用ON027※ (OFP00680)-{.不符.} 4. 此經銷商有簽訂1/2厚度公差保證(無厚度變異),請調整冷軋與鍍鋅厚度公差管制範圍. 保證 ASTM 厚度公差 (OFP00180)-{.不符.} | 訂單:2502EFE062/003 CPL <生產備註> 事項如下 . 除HGI/ HGL 訂單邊緣不噴油. 其餘皆側緣噴油 (RMK00285) | 訂單:2502EFE062/003 CR1 <生產備註> 事項如下 . 此經銷商保證平均厚度在1/2厚度公差內，厚度量測NG時，如單位長度符合範圍，請放行 (RMK00402) . 此客戶有保證 全板形 急峻度 ≦ 0.7% ( ≦ 12 I-UNIT ) (RMK00583) | 訂單:2502EFE062/003 CR2 <生產備註> 事項如下 . 此經銷商保證平均厚度在1/2厚度公差內，厚度量測NG時，如單位長度符合範圍，請放行 (RMK00402) . 此客戶有保證 全板形 急峻度 ≦ 0.7% ( ≦ 12 I-UNIT ) (RMK00583) | 訂單:2502EFE062/003 CG1 <生產備註> 事項如下 . 鍍鋅表面不可有鋅痕、壓痕、凹陷、及刮傷 、應變痕等。 (RMK00054) . 此經銷商保證平均厚度在1/2厚度公差內，厚度量測NG時，如單位長度符合範圍，請放行 (RMK00402) . 鍍層 AZ150 (含) 以上 , 鋅花等級 C~E 目標D，避免鋅花晶界明顯後續造成烤漆點狀未塗漆。 (RMK00565) . 此客戶有保證 全板形 急峻度 ≦ 0.7% ( ≦ 12 I-UNIT ) (RMK00583) | 訂單:2502EFE062/003 CG2 <生產備註> 事項如下 . 鍍鋅表面不可有鋅痕、壓痕、凹陷、及刮傷 、應變痕等。 (RMK00054) . 此經銷商保證平均厚度在1/2厚度公差內，厚度量測NG時，如單位長度符合範圍，請放行 (RMK00402) . 鍍層 AZ150 (含) 以上 , 鋅花等級 C~E 目標D，避免鋅花晶界明顯後續造成烤漆點狀未塗漆。 (RMK00565) . 此客戶有保證 全板形 急峻度 ≦ 0.7% ( ≦ 12 I-UNIT ) (RMK00583) | 訂單:2502EFE062/003 CC1 <生產備註> 事項如下 . 正面面漆(20U)及正面總膜厚(25U)要求管制90%以上之膜厚,未達標準降級. (RMK00054) . 若背面面漆(20U)及背面總膜厚(25U)時要求管制90%以上之膜厚,未達標準降級 (RMK00054) . 面漆=18U(90%)~請購基準22U(110%),標準板總膜厚=5+20U(100%面漆). (RMK00054) . 30CM*全寬*留1塊給LAB及1塊給塗料商, (RMK00054) . 【色差】1.1.此客戶對面漆(非B開頭之色碼)目視色差要求較高,請依限度樣本進行目視色差管制★--->發生過訴賠 (RMK00248) . 【色差】1.2.若針對特殊顏色需特別管理時，請品檢忽略1.1.的規定以特別規定為主 (RMK00248) . 此經銷商保證平均厚度在1/2厚度公差內，厚度量測NG時，如單位長度符合範圍，請放行 (RMK00402) . 【捲取】注意！本單為直立式包裝。禁用STAGGER捲取送包裝！送RCL重處理例外。 (RMK00512) . 此客戶有保證 全板形 急峻度 ≦ 0.7% ( ≦ 12 I-UNIT ) (RMK00583) | 訂單:2502EFE062/003 CC2 <生產備註> 事項如下 . 正面面漆(20U)及正面總膜厚(25U)要求管制90%以上之膜厚,未達標準降級. (RMK00054) . 若背面面漆(20U)及背面總膜厚(25U)時要求管制90%以上之膜厚,未達標準降級 (RMK00054) . 面漆=18U(90%)~請購基準22U(110%),標準板總膜厚=5+20U(100%面漆). (RMK00054) . 30CM*全寬*留1塊給LAB及1塊給塗料商, (RMK00054) . 【色差】1.1.此客戶對面漆(非B開頭之色碼)目視色差要求較高,請依限度樣本進行目視色差管制★--->發生過訴賠 (RMK00248) . 【色差】1.2.若針對特殊顏色需特別管理時，請品檢忽略1.1.的規定以特別規定為主 (RMK00248) . 此經銷商保證平均厚度在1/2厚度公差內，厚度量測NG時，如單位長度符合範圍，請放行 (RMK00402) . 【捲取】注意！本單為直立式包裝。禁用STAGGER捲取送包裝！送RCL重處理例外。 (RMK00512) . 此客戶有保證 全板形 急峻度 ≦ 0.7% ( ≦ 12 I-UNIT ) (RMK00583) | 訂單:2502EFE062/003 RCL <生產備註> 事項如下 . 【捲取】注意！本單為直立式包裝。禁用STAGGER捲取送包裝！送RCL重處理例外。 (RMK00512) | 訂單:2502EFE062/003 CCPK 無 <生產備註> 事項 | 訂單:2502EFE062/003 CGQC <品檢備註> 事項如下 . 鍍層 AZ150 (含) 以上 , 鋅花等級 C~E 目標D，避免鋅花晶界明顯後續造成烤漆點狀未塗漆。 (RMK00565) | 訂單:2502EFE062/003 CCQC <品檢備註> 事項如下 . 【色差】1.1.此客戶對面漆(非B開頭之色碼)目視色差要求較高,請依限度樣本進行目視色差管制★--->發生過訴賠 (RMK00248) . 【色差】1.2.若針對特殊顏色需特別管理時，請品檢忽略1.1.的規定以特別規定為主 (RMK00248) . 【捲取】注意！本單為直立式包裝。禁用STAGGER捲取送包裝！送RCL重處理例外。 (RMK00512) | 訂單:2502EFE062/003 TOL 無 <生產備註> 事項 |  | 訂單 2502EFE062/003 修改記錄如下: 20250117 14:36:17 (06023) 退火碼: >> H2, 用途碼: >> COG003, 背面標示: >> S000, 訂單背面顏色(五碼): >> BW73Z, 背面漆膜厚: >> NOM, 背面漆塗漆型式幾塗幾烤: >> 2, 鉻酸鹽: >> Z, 訂單厚度: >> 0.015, 訂單重: >> 80, 重量容許率(下限): >> 10, 重量容許率(上限): >> 10, 訂單寬度: >> 41, 鍍製方式: >> AC, 鋼捲內徑: >> 508, 鋼捲下限重: >> 3, 鋼捲上限重: >> 4.5, 壓花條件碼: >> -, 表面花紋: >> R, 綠色識別碼: >> -, 印刷輥號: >> -, 產品代碼: >> PPGL, 皮膜碼: >> -, 單位別: >> I, 油品種類: >> Z, 塗油量: >> Z, 包裝代碼: >> E0 , 保護膜碼: >> -, 客戶試片取樣型式: >> -, 調質碼: >> S, 套筒碼: >> P , 規格: >> A792SSGR80, 製造標準: >> ASTM, 表面處理劑種類: >> Z, 表面處理劑塗佈量: >> Z, 伸長率測試: >> N, 硬度測試碼: >> N, 抗拉強度測試: >> N, 降伏強度測試: >> N, 厚度變異: >> 0, 訂單正面顏色(五碼): >> SYH46, 正面漆膜厚: >> 25, 正面漆塗漆型式幾塗幾烤: >> 2, 修邊碼: >> Y, 重量碼: >> AW, 鋼捲捲向: >> O, 鍍層碼: >> AZ50, | F:保證1/2 ASTM 厚度公差
PPGL | 2502EFE062/004 |  | 1. 製造標準為MS、ASTM或銷新加坡之訂單，若無技術指定優先用料，請優先使用國內料，勿使用ANFEN (OFP00406)-{.不符.} | 1. 製造標準為MS、ASTM或銷新加坡之訂單，若無技術指定優先用料，請優先使用國內料，勿使用ANFEN (OFP00406)-{.不符.} 2. 【提醒】！本單為直立式包裝，嚴禁鍍鋅或烤漆後以STAGGER捲取 (OFP00451)-{.不符.} 3. ※超耐候一系列用途要確認是否有英制公差需求，有英制公差需求時選配碼用ON027※ (OFP00680)-{.不符.} 4. 此經銷商有簽訂1/2厚度公差保證(無厚度變異),請調整冷軋與鍍鋅厚度公差管制範圍. 保證 ASTM 厚度公差 (OFP00180)-{.不符.} | 訂單:2502EFE062/004 CPL <生產備註> 事項如下 . 除HGI/ HGL 訂單邊緣不噴油. 其餘皆側緣噴油 (RMK00285) | 訂單:2502EFE062/004 CR1 <生產備註> 事項如下 . 此經銷商保證平均厚度在1/2厚度公差內，厚度量測NG時，如單位長度符合範圍，請放行 (RMK00402) . 此客戶有保證 全板形 急峻度 ≦ 0.7% ( ≦ 12 I-UNIT ) (RMK00583) | 訂單:2502EFE062/004 CR2 <生產備註> 事項如下 . 此經銷商保證平均厚度在1/2厚度公差內，厚度量測NG時，如單位長度符合範圍，請放行 (RMK00402) . 此客戶有保證 全板形 急峻度 ≦ 0.7% ( ≦ 12 I-UNIT ) (RMK00583) | 訂單:2502EFE062/004 CG1 <生產備註> 事項如下 . 鍍鋅表面不可有鋅痕、壓痕、凹陷、及刮傷 、應變痕等。 (RMK00054) . 此經銷商保證平均厚度在1/2厚度公差內，厚度量測NG時，如單位長度符合範圍，請放行 (RMK00402) . 鍍層 AZ150 (含) 以上 , 鋅花等級 C~E 目標D，避免鋅花晶界明顯後續造成烤漆點狀未塗漆。 (RMK00565) . 此客戶有保證 全板形 急峻度 ≦ 0.7% ( ≦ 12 I-UNIT ) (RMK00583) | 訂單:2502EFE062/004 CG2 <生產備註> 事項如下 . 鍍鋅表面不可有鋅痕、壓痕、凹陷、及刮傷 、應變痕等。 (RMK00054) . 此經銷商保證平均厚度在1/2厚度公差內，厚度量測NG時，如單位長度符合範圍，請放行 (RMK00402) . 鍍層 AZ150 (含) 以上 , 鋅花等級 C~E 目標D，避免鋅花晶界明顯後續造成烤漆點狀未塗漆。 (RMK00565) . 此客戶有保證 全板形 急峻度 ≦ 0.7% ( ≦ 12 I-UNIT ) (RMK00583) | 訂單:2502EFE062/004 CC1 <生產備註> 事項如下 . 正面面漆(20U)及正面總膜厚(25U)要求管制90%以上之膜厚,未達標準降級. (RMK00054) . 若背面面漆(20U)及背面總膜厚(25U)時要求管制90%以上之膜厚,未達標準降級 (RMK00054) . 面漆=18U(90%)~請購基準22U(110%),標準板總膜厚=5+20U(100%面漆). (RMK00054) . 30CM*全寬*留1塊給LAB及1塊給塗料商, (RMK00054) . 【色差】1.1.此客戶對面漆(非B開頭之色碼)目視色差要求較高,請依限度樣本進行目視色差管制★--->發生過訴賠 (RMK00248) . 【色差】1.2.若針對特殊顏色需特別管理時，請品檢忽略1.1.的規定以特別規定為主 (RMK00248) . 此經銷商保證平均厚度在1/2厚度公差內，厚度量測NG時，如單位長度符合範圍，請放行 (RMK00402) . 【捲取】注意！本單為直立式包裝。禁用STAGGER捲取送包裝！送RCL重處理例外。 (RMK00512) . 此客戶有保證 全板形 急峻度 ≦ 0.7% ( ≦ 12 I-UNIT ) (RMK00583) | 訂單:2502EFE062/004 CC2 <生產備註> 事項如下 . 正面面漆(20U)及正面總膜厚(25U)要求管制90%以上之膜厚,未達標準降級. (RMK00054) . 若背面面漆(20U)及背面總膜厚(25U)時要求管制90%以上之膜厚,未達標準降級 (RMK00054) . 面漆=18U(90%)~請購基準22U(110%),標準板總膜厚=5+20U(100%面漆). (RMK00054) . 30CM*全寬*留1塊給LAB及1塊給塗料商, (RMK00054) . 【色差】1.1.此客戶對面漆(非B開頭之色碼)目視色差要求較高,請依限度樣本進行目視色差管制★--->發生過訴賠 (RMK00248) . 【色差】1.2.若針對特殊顏色需特別管理時，請品檢忽略1.1.的規定以特別規定為主 (RMK00248) . 此經銷商保證平均厚度在1/2厚度公差內，厚度量測NG時，如單位長度符合範圍，請放行 (RMK00402) . 【捲取】注意！本單為直立式包裝。禁用STAGGER捲取送包裝！送RCL重處理例外。 (RMK00512) . 此客戶有保證 全板形 急峻度 ≦ 0.7% ( ≦ 12 I-UNIT ) (RMK00583) | 訂單:2502EFE062/004 RCL <生產備註> 事項如下 . 【捲取】注意！本單為直立式包裝。禁用STAGGER捲取送包裝！送RCL重處理例外。 (RMK00512) | 訂單:2502EFE062/004 CCPK 無 <生產備註> 事項 | 訂單:2502EFE062/004 CGQC <品檢備註> 事項如下 . 鍍層 AZ150 (含) 以上 , 鋅花等級 C~E 目標D，避免鋅花晶界明顯後續造成烤漆點狀未塗漆。 (RMK00565) | 訂單:2502EFE062/004 CCQC <品檢備註> 事項如下 . 【色差】1.1.此客戶對面漆(非B開頭之色碼)目視色差要求較高,請依限度樣本進行目視色差管制★--->發生過訴賠 (RMK00248) . 【色差】1.2.若針對特殊顏色需特別管理時，請品檢忽略1.1.的規定以特別規定為主 (RMK00248) . 【捲取】注意！本單為直立式包裝。禁用STAGGER捲取送包裝！送RCL重處理例外。 (RMK00512) | 訂單:2502EFE062/004 TOL 無 <生產備註> 事項 |  | 訂單 2502EFE062/004 修改記錄如下: 20250117 14:36:23 (06023) 退火碼: >> H2, 用途碼: >> COG003, 背面標示: >> S000, 訂單背面顏色(五碼): >> BW73Z, 背面漆膜厚: >> NOM, 背面漆塗漆型式幾塗幾烤: >> 2, 鉻酸鹽: >> Z, 訂單厚度: >> 0.015, 訂單重: >> 40, 重量容許率(下限): >> 10, 重量容許率(上限): >> 10, 訂單寬度: >> 41, 鍍製方式: >> AC, 鋼捲內徑: >> 508, 鋼捲下限重: >> 3, 鋼捲上限重: >> 4.5, 壓花條件碼: >> -, 表面花紋: >> R, 綠色識別碼: >> -, 印刷輥號: >> -, 產品代碼: >> PPGL, 皮膜碼: >> -, 單位別: >> I, 油品種類: >> Z, 塗油量: >> Z, 包裝代碼: >> E0 , 保護膜碼: >> -, 客戶試片取樣型式: >> -, 調質碼: >> S, 套筒碼: >> P , 規格: >> A792SSGR80, 製造標準: >> ASTM, 表面處理劑種類: >> Z, 表面處理劑塗佈量: >> Z, 伸長率測試: >> N, 硬度測試碼: >> N, 抗拉強度測試: >> N, 降伏強度測試: >> N, 厚度變異: >> 0, 訂單正面顏色(五碼): >> SBH87, 正面漆膜厚: >> 25, 正面漆塗漆型式幾塗幾烤: >> 2, 修邊碼: >> Y, 重量碼: >> AW, 鋼捲捲向: >> O, 鍍層碼: >> AZ50, | F:保證1/2 ASTM 厚度公差
PPGL | 2502EFE062/005 |  | 1. 製造標準為MS、ASTM或銷新加坡之訂單，若無技術指定優先用料，請優先使用國內料，勿使用ANFEN (OFP00406)-{.不符.} | 1. 製造標準為MS、ASTM或銷新加坡之訂單，若無技術指定優先用料，請優先使用國內料，勿使用ANFEN (OFP00406)-{.不符.} 2. 【提醒】！本單為直立式包裝，嚴禁鍍鋅或烤漆後以STAGGER捲取 (OFP00451)-{.不符.} 3. ※超耐候一系列用途要確認是否有英制公差需求，有英制公差需求時選配碼用ON027※ (OFP00680)-{.不符.} 4. 此經銷商有簽訂1/2厚度公差保證(無厚度變異),請調整冷軋與鍍鋅厚度公差管制範圍. 保證 ASTM 厚度公差 (OFP00180)-{.不符.} | 訂單:2502EFE062/005 CPL <生產備註> 事項如下 . 除HGI/ HGL 訂單邊緣不噴油. 其餘皆側緣噴油 (RMK00285) | 訂單:2502EFE062/005 CR1 <生產備註> 事項如下 . 此經銷商保證平均厚度在1/2厚度公差內，厚度量測NG時，如單位長度符合範圍，請放行 (RMK00402) . 此客戶有保證 全板形 急峻度 ≦ 0.7% ( ≦ 12 I-UNIT ) (RMK00583) | 訂單:2502EFE062/005 CR2 <生產備註> 事項如下 . 此經銷商保證平均厚度在1/2厚度公差內，厚度量測NG時，如單位長度符合範圍，請放行 (RMK00402) . 此客戶有保證 全板形 急峻度 ≦ 0.7% ( ≦ 12 I-UNIT ) (RMK00583) | 訂單:2502EFE062/005 CG1 <生產備註> 事項如下 . 鍍鋅表面不可有鋅痕、壓痕、凹陷、及刮傷 、應變痕等。 (RMK00054) . 此經銷商保證平均厚度在1/2厚度公差內，厚度量測NG時，如單位長度符合範圍，請放行 (RMK00402) . 鍍層 AZ150 (含) 以上 , 鋅花等級 C~E 目標D，避免鋅花晶界明顯後續造成烤漆點狀未塗漆。 (RMK00565) . 此客戶有保證 全板形 急峻度 ≦ 0.7% ( ≦ 12 I-UNIT ) (RMK00583) | 訂單:2502EFE062/005 CG2 <生產備註> 事項如下 . 鍍鋅表面不可有鋅痕、壓痕、凹陷、及刮傷 、應變痕等。 (RMK00054) . 此經銷商保證平均厚度在1/2厚度公差內，厚度量測NG時，如單位長度符合範圍，請放行 (RMK00402) . 鍍層 AZ150 (含) 以上 , 鋅花等級 C~E 目標D，避免鋅花晶界明顯後續造成烤漆點狀未塗漆。 (RMK00565) . 此客戶有保證 全板形 急峻度 ≦ 0.7% ( ≦ 12 I-UNIT ) (RMK00583) | 訂單:2502EFE062/005 CC1 <生產備註> 事項如下 . 正面面漆(20U)及正面總膜厚(25U)要求管制90%以上之膜厚,未達標準降級. (RMK00054) . 若背面面漆(20U)及背面總膜厚(25U)時要求管制90%以上之膜厚,未達標準降級 (RMK00054) . 面漆=18U(90%)~請購基準22U(110%),標準板總膜厚=5+20U(100%面漆). (RMK00054) . 30CM*全寬*留1塊給LAB及1塊給塗料商, (RMK00054) . 【色差】1.1.此客戶對面漆(非B開頭之色碼)目視色差要求較高,請依限度樣本進行目視色差管制★--->發生過訴賠 (RMK00248) . 【色差】1.2.若針對特殊顏色需特別管理時，請品檢忽略1.1.的規定以特別規定為主 (RMK00248) . 此經銷商保證平均厚度在1/2厚度公差內，厚度量測NG時，如單位長度符合範圍，請放行 (RMK00402) . 【捲取】注意！本單為直立式包裝。禁用STAGGER捲取送包裝！送RCL重處理例外。 (RMK00512) . 【抽氣量】白色系在CC1生產時,FINISH抽氣量請設定250,如生產中發生色差b值異常升高,請股長再加大抽氣量因應 (RMK00560) . 此客戶有保證 全板形 急峻度 ≦ 0.7% ( ≦ 12 I-UNIT ) (RMK00583) | 訂單:2502EFE062/005 CC2 <生產備註> 事項如下 . 正面面漆(20U)及正面總膜厚(25U)要求管制90%以上之膜厚,未達標準降級. (RMK00054) . 若背面面漆(20U)及背面總膜厚(25U)時要求管制90%以上之膜厚,未達標準降級 (RMK00054) . 面漆=18U(90%)~請購基準22U(110%),標準板總膜厚=5+20U(100%面漆). (RMK00054) . 30CM*全寬*留1塊給LAB及1塊給塗料商, (RMK00054) . 【色差】1.1.此客戶對面漆(非B開頭之色碼)目視色差要求較高,請依限度樣本進行目視色差管制★--->發生過訴賠 (RMK00248) . 【色差】1.2.若針對特殊顏色需特別管理時，請品檢忽略1.1.的規定以特別規定為主 (RMK00248) . 此經銷商保證平均厚度在1/2厚度公差內，厚度量測NG時，如單位長度符合範圍，請放行 (RMK00402) . 【捲取】注意！本單為直立式包裝。禁用STAGGER捲取送包裝！送RCL重處理例外。 (RMK00512) . 【抽氣量】白色系在CC1生產時,FINISH抽氣量請設定250,如生產中發生色差b值異常升高,請股長再加大抽氣量因應 (RMK00560) . 此客戶有保證 全板形 急峻度 ≦ 0.7% ( ≦ 12 I-UNIT ) (RMK00583) | 訂單:2502EFE062/005 RCL <生產備註> 事項如下 . 【捲取】注意！本單為直立式包裝。禁用STAGGER捲取送包裝！送RCL重處理例外。 (RMK00512) | 訂單:2502EFE062/005 CCPK 無 <生產備註> 事項 | 訂單:2502EFE062/005 CGQC <品檢備註> 事項如下 . 鍍層 AZ150 (含) 以上 , 鋅花等級 C~E 目標D，避免鋅花晶界明顯後續造成烤漆點狀未塗漆。 (RMK00565) | 訂單:2502EFE062/005 CCQC <品檢備註> 事項如下 . 【色差】1.1.此客戶對面漆(非B開頭之色碼)目視色差要求較高,請依限度樣本進行目視色差管制★--->發生過訴賠 (RMK00248) . 【色差】1.2.若針對特殊顏色需特別管理時，請品檢忽略1.1.的規定以特別規定為主 (RMK00248) . 【捲取】注意！本單為直立式包裝。禁用STAGGER捲取送包裝！送RCL重處理例外。 (RMK00512) | 訂單:2502EFE062/005 TOL 無 <生產備註> 事項 |  | 訂單 2502EFE062/005 修改記錄如下: 20250117 14:36:29 (06023) 退火碼: >> H2, 用途碼: >> COG003, 背面標示: >> S000, 訂單背面顏色(五碼): >> BW73Z, 背面漆膜厚: >> NOM, 背面漆塗漆型式幾塗幾烤: >> 2, 鉻酸鹽: >> Z, 訂單厚度: >> 0.015, 訂單重: >> 40, 重量容許率(下限): >> 10, 重量容許率(上限): >> 10, 訂單寬度: >> 41, 鍍製方式: >> AC, 鋼捲內徑: >> 508, 鋼捲下限重: >> 3, 鋼捲上限重: >> 4.5, 壓花條件碼: >> -, 表面花紋: >> R, 綠色識別碼: >> -, 印刷輥號: >> -, 產品代碼: >> PPGL, 皮膜碼: >> -, 單位別: >> I, 油品種類: >> Z, 塗油量: >> Z, 包裝代碼: >> E0 , 保護膜碼: >> -, 客戶試片取樣型式: >> -, 調質碼: >> S, 套筒碼: >> P , 規格: >> A792SSGR80, 製造標準: >> ASTM, 表面處理劑種類: >> Z, 表面處理劑塗佈量: >> Z, 伸長率測試: >> N, 硬度測試碼: >> N, 抗拉強度測試: >> N, 降伏強度測試: >> N, 厚度變異: >> 0, 訂單正面顏色(五碼): >> SWH36, 正面漆膜厚: >> 25, 正面漆塗漆型式幾塗幾烤: >> 2, 修邊碼: >> Y, 重量碼: >> AW, 鋼捲捲向: >> O, 鍍層碼: >> AZ50, | F:保證1/2 ASTM 厚度公差
PPGL | 2502EFE062/006 |  | 1. 製造標準為MS、ASTM或銷新加坡之訂單，若無技術指定優先用料，請優先使用國內料，勿使用ANFEN (OFP00406)-{.不符.} | 1. 製造標準為MS、ASTM或銷新加坡之訂單，若無技術指定優先用料，請優先使用國內料，勿使用ANFEN (OFP00406)-{.不符.} 2. 【提醒】！本單為直立式包裝，嚴禁鍍鋅或烤漆後以STAGGER捲取 (OFP00451)-{.不符.} 3. ※超耐候一系列用途要確認是否有英制公差需求，有英制公差需求時選配碼用ON027※ (OFP00680)-{.不符.} 4. 此經銷商有簽訂1/2厚度公差保證(無厚度變異),請調整冷軋與鍍鋅厚度公差管制範圍. 保證 ASTM 厚度公差 (OFP00180)-{.不符.} | 訂單:2502EFE062/006 CPL <生產備註> 事項如下 . 除HGI/ HGL 訂單邊緣不噴油. 其餘皆側緣噴油 (RMK00285) | 訂單:2502EFE062/006 CR1 <生產備註> 事項如下 . 此經銷商保證平均厚度在1/2厚度公差內，厚度量測NG時，如單位長度符合範圍，請放行 (RMK00402) . 此客戶有保證 全板形 急峻度 ≦ 0.7% ( ≦ 12 I-UNIT ) (RMK00583) | 訂單:2502EFE062/006 CR2 <生產備註> 事項如下 . 此經銷商保證平均厚度在1/2厚度公差內，厚度量測NG時，如單位長度符合範圍，請放行 (RMK00402) . 此客戶有保證 全板形 急峻度 ≦ 0.7% ( ≦ 12 I-UNIT ) (RMK00583) | 訂單:2502EFE062/006 CG1 <生產備註> 事項如下 . 鍍鋅表面不可有鋅痕、壓痕、凹陷、及刮傷 、應變痕等。 (RMK00054) . 此經銷商保證平均厚度在1/2厚度公差內，厚度量測NG時，如單位長度符合範圍，請放行 (RMK00402) . 鍍層 AZ150 (含) 以上 , 鋅花等級 C~E 目標D，避免鋅花晶界明顯後續造成烤漆點狀未塗漆。 (RMK00565) . 此客戶有保證 全板形 急峻度 ≦ 0.7% ( ≦ 12 I-UNIT ) (RMK00583) | 訂單:2502EFE062/006 CG2 <生產備註> 事項如下 . 鍍鋅表面不可有鋅痕、壓痕、凹陷、及刮傷 、應變痕等。 (RMK00054) . 此經銷商保證平均厚度在1/2厚度公差內，厚度量測NG時，如單位長度符合範圍，請放行 (RMK00402) . 鍍層 AZ150 (含) 以上 , 鋅花等級 C~E 目標D，避免鋅花晶界明顯後續造成烤漆點狀未塗漆。 (RMK00565) . 此客戶有保證 全板形 急峻度 ≦ 0.7% ( ≦ 12 I-UNIT ) (RMK00583) | 訂單:2502EFE062/006 CC1 <生產備註> 事項如下 . 正面面漆(20U)及正面總膜厚(25U)要求管制90%以上之膜厚,未達標準降級. (RMK00054) . 若背面面漆(20U)及背面總膜厚(25U)時要求管制90%以上之膜厚,未達標準降級 (RMK00054) . 面漆=18U(90%)~請購基準22U(110%),標準板總膜厚=5+20U(100%面漆). (RMK00054) . 30CM*全寬*留1塊給LAB及1塊給塗料商, (RMK00054) . 【色差】1.1.此客戶對面漆(非B開頭之色碼)目視色差要求較高,請依限度樣本進行目視色差管制★--->發生過訴賠 (RMK00248) . 【色差】1.2.若針對特殊顏色需特別管理時，請品檢忽略1.1.的規定以特別規定為主 (RMK00248) . 此經銷商保證平均厚度在1/2厚度公差內，厚度量測NG時，如單位長度符合範圍，請放行 (RMK00402) . 【捲取】注意！本單為直立式包裝。禁用STAGGER捲取送包裝！送RCL重處理例外。 (RMK00512) . 此客戶有保證 全板形 急峻度 ≦ 0.7% ( ≦ 12 I-UNIT ) (RMK00583) | 訂單:2502EFE062/006 CC2 <生產備註> 事項如下 . 正面面漆(20U)及正面總膜厚(25U)要求管制90%以上之膜厚,未達標準降級. (RMK00054) . 若背面面漆(20U)及背面總膜厚(25U)時要求管制90%以上之膜厚,未達標準降級 (RMK00054) . 面漆=18U(90%)~請購基準22U(110%),標準板總膜厚=5+20U(100%面漆). (RMK00054) . 30CM*全寬*留1塊給LAB及1塊給塗料商, (RMK00054) . 【色差】1.1.此客戶對面漆(非B開頭之色碼)目視色差要求較高,請依限度樣本進行目視色差管制★--->發生過訴賠 (RMK00248) . 【色差】1.2.若針對特殊顏色需特別管理時，請品檢忽略1.1.的規定以特別規定為主 (RMK00248) . 此經銷商保證平均厚度在1/2厚度公差內，厚度量測NG時，如單位長度符合範圍，請放行 (RMK00402) . 【捲取】注意！本單為直立式包裝。禁用STAGGER捲取送包裝！送RCL重處理例外。 (RMK00512) . 此客戶有保證 全板形 急峻度 ≦ 0.7% ( ≦ 12 I-UNIT ) (RMK00583) | 訂單:2502EFE062/006 RCL <生產備註> 事項如下 . 【捲取】注意！本單為直立式包裝。禁用STAGGER捲取送包裝！送RCL重處理例外。 (RMK00512) | 訂單:2502EFE062/006 CCPK 無 <生產備註> 事項 | 訂單:2502EFE062/006 CGQC <品檢備註> 事項如下 . 鍍層 AZ150 (含) 以上 , 鋅花等級 C~E 目標D，避免鋅花晶界明顯後續造成烤漆點狀未塗漆。 (RMK00565) | 訂單:2502EFE062/006 CCQC <品檢備註> 事項如下 . 【色差】1.1.此客戶對面漆(非B開頭之色碼)目視色差要求較高,請依限度樣本進行目視色差管制★--->發生過訴賠 (RMK00248) . 【色差】1.2.若針對特殊顏色需特別管理時，請品檢忽略1.1.的規定以特別規定為主 (RMK00248) . 【捲取】注意！本單為直立式包裝。禁用STAGGER捲取送包裝！送RCL重處理例外。 (RMK00512) | 訂單:2502EFE062/006 TOL 無 <生產備註> 事項 |  | 訂單 2502EFE062/006 修改記錄如下: 20250117 14:36:36 (06023) 退火碼: >> H2, 用途碼: >> COG003, 背面標示: >> S000, 訂單背面顏色(五碼): >> BW73Z, 背面漆膜厚: >> NOM, 背面漆塗漆型式幾塗幾烤: >> 2, 鉻酸鹽: >> Z, 訂單厚度: >> 0.015, 訂單重: >> 40, 重量容許率(下限): >> 10, 重量容許率(上限): >> 10, 訂單寬度: >> 41, 鍍製方式: >> AC, 鋼捲內徑: >> 508, 鋼捲下限重: >> 3, 鋼捲上限重: >> 4.5, 壓花條件碼: >> -, 表面花紋: >> R, 綠色識別碼: >> -, 印刷輥號: >> -, 產品代碼: >> PPGL, 皮膜碼: >> -, 單位別: >> I, 油品種類: >> Z, 塗油量: >> Z, 包裝代碼: >> E0 , 保護膜碼: >> -, 客戶試片取樣型式: >> -, 調質碼: >> S, 套筒碼: >> P , 規格: >> A792SSGR80, 製造標準: >> ASTM, 表面處理劑種類: >> Z, 表面處理劑塗佈量: >> Z, 伸長率測試: >> N, 硬度測試碼: >> N, 抗拉強度測試: >> N, 降伏強度測試: >> N, 厚度變異: >> 0, 訂單正面顏色(五碼): >> SBH16, 正面漆膜厚: >> 25, 正面漆塗漆型式幾塗幾烤: >> 2, 修邊碼: >> Y, 重量碼: >> AW, 鋼捲捲向: >> O, 鍍層碼: >> AZ50, | F:保證1/2 ASTM 厚度公差
PPGL | 2502EFE062/007 |  | 1. 製造標準為MS、ASTM或銷新加坡之訂單，若無技術指定優先用料，請優先使用國內料，勿使用ANFEN (OFP00406)-{.不符.} | 1. 製造標準為MS、ASTM或銷新加坡之訂單，若無技術指定優先用料，請優先使用國內料，勿使用ANFEN (OFP00406)-{.不符.} 2. 【提醒】！本單為直立式包裝，嚴禁鍍鋅或烤漆後以STAGGER捲取 (OFP00451)-{.不符.} 3. ※超耐候一系列用途要確認是否有英制公差需求，有英制公差需求時選配碼用ON027※ (OFP00680)-{.不符.} 4. 此經銷商有簽訂1/2厚度公差保證(無厚度變異),請調整冷軋與鍍鋅厚度公差管制範圍. 保證 ASTM 厚度公差 (OFP00180)-{.不符.} | 訂單:2502EFE062/007 CPL <生產備註> 事項如下 . 除HGI/ HGL 訂單邊緣不噴油. 其餘皆側緣噴油 (RMK00285) | 訂單:2502EFE062/007 CR1 <生產備註> 事項如下 . 此經銷商保證平均厚度在1/2厚度公差內，厚度量測NG時，如單位長度符合範圍，請放行 (RMK00402) . 此客戶有保證 全板形 急峻度 ≦ 0.7% ( ≦ 12 I-UNIT ) (RMK00583) | 訂單:2502EFE062/007 CR2 <生產備註> 事項如下 . 此經銷商保證平均厚度在1/2厚度公差內，厚度量測NG時，如單位長度符合範圍，請放行 (RMK00402) . 此客戶有保證 全板形 急峻度 ≦ 0.7% ( ≦ 12 I-UNIT ) (RMK00583) | 訂單:2502EFE062/007 CG1 <生產備註> 事項如下 . 鍍鋅表面不可有鋅痕、壓痕、凹陷、及刮傷 、應變痕等。 (RMK00054) . 此經銷商保證平均厚度在1/2厚度公差內，厚度量測NG時，如單位長度符合範圍，請放行 (RMK00402) . 鍍層 AZ150 (含) 以上 , 鋅花等級 C~E 目標D，避免鋅花晶界明顯後續造成烤漆點狀未塗漆。 (RMK00565) . 此客戶有保證 全板形 急峻度 ≦ 0.7% ( ≦ 12 I-UNIT ) (RMK00583) | 訂單:2502EFE062/007 CG2 <生產備註> 事項如下 . 鍍鋅表面不可有鋅痕、壓痕、凹陷、及刮傷 、應變痕等。 (RMK00054) . 此經銷商保證平均厚度在1/2厚度公差內，厚度量測NG時，如單位長度符合範圍，請放行 (RMK00402) . 鍍層 AZ150 (含) 以上 , 鋅花等級 C~E 目標D，避免鋅花晶界明顯後續造成烤漆點狀未塗漆。 (RMK00565) . 此客戶有保證 全板形 急峻度 ≦ 0.7% ( ≦ 12 I-UNIT ) (RMK00583) | 訂單:2502EFE062/007 CC1 <生產備註> 事項如下 . 正面面漆(20U)及正面總膜厚(25U)要求管制90%以上之膜厚,未達標準降級. (RMK00054) . 若背面面漆(20U)及背面總膜厚(25U)時要求管制90%以上之膜厚,未達標準降級 (RMK00054) . 面漆=18U(90%)~請購基準22U(110%),標準板總膜厚=5+20U(100%面漆). (RMK00054) . 30CM*全寬*留1塊給LAB及1塊給塗料商, (RMK00054) . 【色差】1.1.此客戶對面漆(非B開頭之色碼)目視色差要求較高,請依限度樣本進行目視色差管制★--->發生過訴賠 (RMK00248) . 【色差】1.2.若針對特殊顏色需特別管理時，請品檢忽略1.1.的規定以特別規定為主 (RMK00248) . 此經銷商保證平均厚度在1/2厚度公差內，厚度量測NG時，如單位長度符合範圍，請放行 (RMK00402) . 【捲取】注意！本單為直立式包裝。禁用STAGGER捲取送包裝！送RCL重處理例外。 (RMK00512) . 【抽氣量】白色系在CC1生產時,FINISH抽氣量請設定250,如生產中發生色差b值異常升高,請股長再加大抽氣量因應 (RMK00560) . 此客戶有保證 全板形 急峻度 ≦ 0.7% ( ≦ 12 I-UNIT ) (RMK00583) | 訂單:2502EFE062/007 CC2 <生產備註> 事項如下 . 正面面漆(20U)及正面總膜厚(25U)要求管制90%以上之膜厚,未達標準降級. (RMK00054) . 若背面面漆(20U)及背面總膜厚(25U)時要求管制90%以上之膜厚,未達標準降級 (RMK00054) . 面漆=18U(90%)~請購基準22U(110%),標準板總膜厚=5+20U(100%面漆). (RMK00054) . 30CM*全寬*留1塊給LAB及1塊給塗料商, (RMK00054) . 【色差】1.1.此客戶對面漆(非B開頭之色碼)目視色差要求較高,請依限度樣本進行目視色差管制★--->發生過訴賠 (RMK00248) . 【色差】1.2.若針對特殊顏色需特別管理時，請品檢忽略1.1.的規定以特別規定為主 (RMK00248) . 此經銷商保證平均厚度在1/2厚度公差內，厚度量測NG時，如單位長度符合範圍，請放行 (RMK00402) . 【捲取】注意！本單為直立式包裝。禁用STAGGER捲取送包裝！送RCL重處理例外。 (RMK00512) . 【抽氣量】白色系在CC1生產時,FINISH抽氣量請設定250,如生產中發生色差b值異常升高,請股長再加大抽氣量因應 (RMK00560) . 此客戶有保證 全板形 急峻度 ≦ 0.7% ( ≦ 12 I-UNIT ) (RMK00583) | 訂單:2502EFE062/007 RCL <生產備註> 事項如下 . 【捲取】注意！本單為直立式包裝。禁用STAGGER捲取送包裝！送RCL重處理例外。 (RMK00512) | 訂單:2502EFE062/007 CCPK 無 <生產備註> 事項 | 訂單:2502EFE062/007 CGQC <品檢備註> 事項如下 . 鍍層 AZ150 (含) 以上 , 鋅花等級 C~E 目標D，避免鋅花晶界明顯後續造成烤漆點狀未塗漆。 (RMK00565) | 訂單:2502EFE062/007 CCQC <品檢備註> 事項如下 . 【色差】1.1.此客戶對面漆(非B開頭之色碼)目視色差要求較高,請依限度樣本進行目視色差管制★--->發生過訴賠 (RMK00248) . 【色差】1.2.若針對特殊顏色需特別管理時，請品檢忽略1.1.的規定以特別規定為主 (RMK00248) . 【捲取】注意！本單為直立式包裝。禁用STAGGER捲取送包裝！送RCL重處理例外。 (RMK00512) | 訂單:2502EFE062/007 TOL 無 <生產備註> 事項 |  | 訂單 2502EFE062/007 修改記錄如下: 20250117 14:36:42 (06023) 退火碼: >> H2, 用途碼: >> COG003, 背面標示: >> S000, 訂單背面顏色(五碼): >> BW73Z, 背面漆膜厚: >> NOM, 背面漆塗漆型式幾塗幾烤: >> 2, 鉻酸鹽: >> Z, 訂單厚度: >> 0.015, 訂單重: >> 40, 重量容許率(下限): >> 10, 重量容許率(上限): >> 10, 訂單寬度: >> 41, 鍍製方式: >> AC, 鋼捲內徑: >> 508, 鋼捲下限重: >> 3, 鋼捲上限重: >> 4.5, 壓花條件碼: >> -, 表面花紋: >> R, 綠色識別碼: >> -, 印刷輥號: >> -, 產品代碼: >> PPGL, 皮膜碼: >> -, 單位別: >> I, 油品種類: >> Z, 塗油量: >> Z, 包裝代碼: >> E0 , 保護膜碼: >> -, 客戶試片取樣型式: >> -, 調質碼: >> S, 套筒碼: >> P , 規格: >> A792SSGR80, 製造標準: >> ASTM, 表面處理劑種類: >> Z, 表面處理劑塗佈量: >> Z, 伸長率測試: >> N, 硬度測試碼: >> N, 抗拉強度測試: >> N, 降伏強度測試: >> N, 厚度變異: >> 0, 訂單正面顏色(五碼): >> SWH27, 正面漆膜厚: >> 25, 正面漆塗漆型式幾塗幾烤: >> 2, 修邊碼: >> Y, 重量碼: >> AW, 鋼捲捲向: >> O, 鍍層碼: >> AZ50, | F:保證1/2 ASTM 厚度公差
PPGL | 2502EFE062/008 |  | 1. 製造標準為MS、ASTM或銷新加坡之訂單，若無技術指定優先用料，請優先使用國內料，勿使用ANFEN (OFP00406)-{.不符.} | 1. 製造標準為MS、ASTM或銷新加坡之訂單，若無技術指定優先用料，請優先使用國內料，勿使用ANFEN (OFP00406)-{.不符.} 2. 【提醒】！本單為直立式包裝，嚴禁鍍鋅或烤漆後以STAGGER捲取 (OFP00451)-{.不符.} 3. ※超耐候一系列用途要確認是否有英制公差需求，有英制公差需求時選配碼用ON027※ (OFP00680)-{.不符.} 4. 此經銷商有簽訂1/2厚度公差保證(無厚度變異),請調整冷軋與鍍鋅厚度公差管制範圍. 保證 ASTM 厚度公差 (OFP00180)-{.不符.} | 訂單:2502EFE062/008 CPL <生產備註> 事項如下 . 除HGI/ HGL 訂單邊緣不噴油. 其餘皆側緣噴油 (RMK00285) | 訂單:2502EFE062/008 CR1 <生產備註> 事項如下 . 此經銷商保證平均厚度在1/2厚度公差內，厚度量測NG時，如單位長度符合範圍，請放行 (RMK00402) . 此客戶有保證 全板形 急峻度 ≦ 0.7% ( ≦ 12 I-UNIT ) (RMK00583) | 訂單:2502EFE062/008 CR2 <生產備註> 事項如下 . 此經銷商保證平均厚度在1/2厚度公差內，厚度量測NG時，如單位長度符合範圍，請放行 (RMK00402) . 此客戶有保證 全板形 急峻度 ≦ 0.7% ( ≦ 12 I-UNIT ) (RMK00583) | 訂單:2502EFE062/008 CG1 <生產備註> 事項如下 . 鍍鋅表面不可有鋅痕、壓痕、凹陷、及刮傷 、應變痕等。 (RMK00054) . 此經銷商保證平均厚度在1/2厚度公差內，厚度量測NG時，如單位長度符合範圍，請放行 (RMK00402) . 鍍層 AZ150 (含) 以上 , 鋅花等級 C~E 目標D，避免鋅花晶界明顯後續造成烤漆點狀未塗漆。 (RMK00565) . 此客戶有保證 全板形 急峻度 ≦ 0.7% ( ≦ 12 I-UNIT ) (RMK00583) | 訂單:2502EFE062/008 CG2 <生產備註> 事項如下 . 鍍鋅表面不可有鋅痕、壓痕、凹陷、及刮傷 、應變痕等。 (RMK00054) . 此經銷商保證平均厚度在1/2厚度公差內，厚度量測NG時，如單位長度符合範圍，請放行 (RMK00402) . 鍍層 AZ150 (含) 以上 , 鋅花等級 C~E 目標D，避免鋅花晶界明顯後續造成烤漆點狀未塗漆。 (RMK00565) . 此客戶有保證 全板形 急峻度 ≦ 0.7% ( ≦ 12 I-UNIT ) (RMK00583) | 訂單:2502EFE062/008 CC1 <生產備註> 事項如下 . 正面面漆(20U)及正面總膜厚(25U)要求管制90%以上之膜厚,未達標準降級. (RMK00054) . 若背面面漆(20U)及背面總膜厚(25U)時要求管制90%以上之膜厚,未達標準降級 (RMK00054) . 面漆=18U(90%)~請購基準22U(110%),標準板總膜厚=5+20U(100%面漆). (RMK00054) . 30CM*全寬*留1塊給LAB及1塊給塗料商, (RMK00054) . 【色差】1.1.此客戶對面漆(非B開頭之色碼)目視色差要求較高,請依限度樣本進行目視色差管制★--->發生過訴賠 (RMK00248) . 【色差】1.2.若針對特殊顏色需特別管理時，請品檢忽略1.1.的規定以特別規定為主 (RMK00248) . 此經銷商保證平均厚度在1/2厚度公差內，厚度量測NG時，如單位長度符合範圍，請放行 (RMK00402) . 【捲取】注意！本單為直立式包裝。禁用STAGGER捲取送包裝！送RCL重處理例外。 (RMK00512) . 【抽氣量】白色系在CC1生產時,FINISH抽氣量請設定250,如生產中發生色差b值異常升高,請股長再加大抽氣量因應 (RMK00560) . 此客戶有保證 全板形 急峻度 ≦ 0.7% ( ≦ 12 I-UNIT ) (RMK00583) | 訂單:2502EFE062/008 CC2 <生產備註> 事項如下 . 正面面漆(20U)及正面總膜厚(25U)要求管制90%以上之膜厚,未達標準降級. (RMK00054) . 若背面面漆(20U)及背面總膜厚(25U)時要求管制90%以上之膜厚,未達標準降級 (RMK00054) . 面漆=18U(90%)~請購基準22U(110%),標準板總膜厚=5+20U(100%面漆). (RMK00054) . 30CM*全寬*留1塊給LAB及1塊給塗料商, (RMK00054) . 【色差】1.1.此客戶對面漆(非B開頭之色碼)目視色差要求較高,請依限度樣本進行目視色差管制★--->發生過訴賠 (RMK00248) . 【色差】1.2.若針對特殊顏色需特別管理時，請品檢忽略1.1.的規定以特別規定為主 (RMK00248) . 此經銷商保證平均厚度在1/2厚度公差內，厚度量測NG時，如單位長度符合範圍，請放行 (RMK00402) . 【捲取】注意！本單為直立式包裝。禁用STAGGER捲取送包裝！送RCL重處理例外。 (RMK00512) . 【抽氣量】白色系在CC1生產時,FINISH抽氣量請設定250,如生產中發生色差b值異常升高,請股長再加大抽氣量因應 (RMK00560) . 此客戶有保證 全板形 急峻度 ≦ 0.7% ( ≦ 12 I-UNIT ) (RMK00583) | 訂單:2502EFE062/008 RCL <生產備註> 事項如下 . 【捲取】注意！本單為直立式包裝。禁用STAGGER捲取送包裝！送RCL重處理例外。 (RMK00512) | 訂單:2502EFE062/008 CCPK 無 <生產備註> 事項 | 訂單:2502EFE062/008 CGQC <品檢備註> 事項如下 . 鍍層 AZ150 (含) 以上 , 鋅花等級 C~E 目標D，避免鋅花晶界明顯後續造成烤漆點狀未塗漆。 (RMK00565) | 訂單:2502EFE062/008 CCQC <品檢備註> 事項如下 . 【色差】1.1.此客戶對面漆(非B開頭之色碼)目視色差要求較高,請依限度樣本進行目視色差管制★--->發生過訴賠 (RMK00248) . 【色差】1.2.若針對特殊顏色需特別管理時，請品檢忽略1.1.的規定以特別規定為主 (RMK00248) . 【捲取】注意！本單為直立式包裝。禁用STAGGER捲取送包裝！送RCL重處理例外。 (RMK00512) | 訂單:2502EFE062/008 TOL 無 <生產備註> 事項 |  | 訂單 2502EFE062/008 修改記錄如下: 20250117 14:36:48 (06023) 退火碼: >> H2, 用途碼: >> COG003, 背面標示: >> S000, 訂單背面顏色(五碼): >> BW73Z, 背面漆膜厚: >> NOM, 背面漆塗漆型式幾塗幾烤: >> 2, 鉻酸鹽: >> Z, 訂單厚度: >> 0.015, 訂單重: >> 40, 重量容許率(下限): >> 10, 重量容許率(上限): >> 10, 訂單寬度: >> 41, 鍍製方式: >> AC, 鋼捲內徑: >> 508, 鋼捲下限重: >> 3, 鋼捲上限重: >> 4.5, 壓花條件碼: >> -, 表面花紋: >> R, 綠色識別碼: >> -, 印刷輥號: >> -, 產品代碼: >> PPGL, 皮膜碼: >> -, 單位別: >> I, 油品種類: >> Z, 塗油量: >> Z, 包裝代碼: >> E0 , 保護膜碼: >> -, 客戶試片取樣型式: >> -, 調質碼: >> S, 套筒碼: >> P , 規格: >> A792SSGR80, 製造標準: >> ASTM, 表面處理劑種類: >> Z, 表面處理劑塗佈量: >> Z, 伸長率測試: >> N, 硬度測試碼: >> N, 抗拉強度測試: >> N, 降伏強度測試: >> N, 厚度變異: >> 0, 訂單正面顏色(五碼): >> SWH68, 正面漆膜厚: >> 25, 正面漆塗漆型式幾塗幾烤: >> 2, 修邊碼: >> Y, 重量碼: >> AW, 鋼捲捲向: >> O, 鍍層碼: >> AZ50, | F:保證1/2 ASTM 厚度公差
PPGI | 2502EOE001/001 | 1. 確認訂單分切限重過小的原因 (OFP00158)-{.不符.} | 1. 製造標準為MS、ASTM或銷新加坡之訂單，若無技術指定優先用料，請優先使用國內料，勿使用ANFEN (OFP00406)-{.不符.} | 1. LWB4A(Z) 分切限重 MAX 7T (OFP00373)-{.不符.} 2. 製造標準為MS、ASTM或銷新加坡之訂單，若無技術指定優先用料，請優先使用國內料，勿使用ANFEN (OFP00406)-{.不符.} 3. 【提醒】！本單為直立式包裝，嚴禁鍍鋅或烤漆後以STAGGER捲取 (OFP00451)-{.不符.} 4. 此訂單厚度（0.248～0.6）可考慮朔元，看19條內部訂單寬度會不會太窄 (OFP00717)-{.不符.} | 訂單:2502EOE001/001 CPL <生產備註> 事項如下 . 除HGI/ HGL 訂單邊緣不噴油. 其餘皆側緣噴油 (RMK00285) | 訂單:2502EOE001/001 CR1 <生產備註> 事項如下 . 每組工輥生產之第一顆鋼捲, 檢查振動輥痕或砂輪痕 (RMK00307) | 訂單:2502EOE001/001 CR2 <生產備註> 事項如下 . 每組工輥生產之第一顆鋼捲, 檢查振動輥痕或砂輪痕 (RMK00307) | 訂單:2502EOE001/001 CG1 <生產備註> 事項如下 . 押條用途 注意鍍層量控制不超過 MAX 140 G/M2，以防烤漆TC性能不佳 (RMK00069) . 注意表面狀況(如不可有鋅痕,妊娠痕,壓痕,刮痕,凹陷.....等 等). (RMK00069) . 取2M試片目視或粉筆檢驗是否有凹陷,10CMX10CM面積內超過6點即降級或暫留並通知現場改善(客戶訴賠過及烤漆線退出). (RMK00069) | 訂單:2502EOE001/001 CG2 <生產備註> 事項如下 . 押條用途 注意鍍層量控制不超過 MAX 140 G/M2，以防烤漆TC性能不佳 (RMK00069) . 注意表面狀況(如不可有鋅痕,妊娠痕,壓痕,刮痕,凹陷.....等 等). (RMK00069) . 取2M試片目視或粉筆檢驗是否有凹陷,10CMX10CM面積內超過6點即降級或暫留並通知現場改善(客戶訴賠過及烤漆線退出). (RMK00069) | 訂單:2502EOE001/001 CC1 <生產備註> 事項如下 . ★注意毛邊限制：最大0.04mm。2023年發生過客訴★。 (RMK-E_CHIN) . 每顆鋼捲需標註鋼捲號碼及重量。 (RMK-E_CHIN) . 解捲方向：逆時針方向。 (RMK-E_CHIN) . 請以兩條皮帶繫固，【兩顆分條鋼捲包裝一起】。 (RMK-E_CHIN) . 表面請勿沾染灰塵及髒汙，無壓力痕等其他表面不良情形。 (RMK-E_CHIN) . 每件限重MAX=2.0 T (含棧板) (RMK-E_CHIN) . 分條代工寬度管制：28.9± 0.1 MM (RMK-E_CHIN) . 最終製程的下製程 = "TOL" (RMK-E_CHIN) . 烤漆代工分條之內部訂單 2501AIX003/001 (外部訂單 : 2502EOE001/001) (RMK-E_CHIN) . ★★★ TEST人員請注意 正背面都必須作 "耐羊毛氈試驗" ★★★ (RMK00069) . 【捲取】注意！本單為直立式包裝。禁用STAGGER捲取送包裝！送RCL重處理例外。 (RMK00512) . 【抽氣量】白色系在CC1生產時,FINISH抽氣量請設定250,如生產中發生色差b值異常升高,請股長再加大抽氣量因應 (RMK00560) . 【出口捲取注意！】因輕鋼架押條塗料捲取有打滑特性，請主操於捲取前橡膠套桶塗水。 (RMK00602) | 訂單:2502EOE001/001 CC2 <生產備註> 事項如下 . ★注意毛邊限制：最大0.04mm。2023年發生過客訴★。 (RMK-E_CHIN) . 每顆鋼捲需標註鋼捲號碼及重量。 (RMK-E_CHIN) . 解捲方向：逆時針方向。 (RMK-E_CHIN) . 請以兩條皮帶繫固，【兩顆分條鋼捲包裝一起】。 (RMK-E_CHIN) . 表面請勿沾染灰塵及髒汙，無壓力痕等其他表面不良情形。 (RMK-E_CHIN) . 每件限重MAX=2.0 T (含棧板) (RMK-E_CHIN) . 分條代工寬度管制：28.9± 0.1 MM (RMK-E_CHIN) . 最終製程的下製程 = "TOL" (RMK-E_CHIN) . 烤漆代工分條之內部訂單 2501AIX003/001 (外部訂單 : 2502EOE001/001) (RMK-E_CHIN) . ★★★ TEST人員請注意 正背面都必須作 "耐羊毛氈試驗" ★★★ (RMK00069) . 【捲取】注意！本單為直立式包裝。禁用STAGGER捲取送包裝！送RCL重處理例外。 (RMK00512) . 【抽氣量】白色系在CC1生產時,FINISH抽氣量請設定250,如生產中發生色差b值異常升高,請股長再加大抽氣量因應 (RMK00560) . 【出口捲取注意！】因輕鋼架押條塗料捲取有打滑特性，請主操於捲取前橡膠套桶塗水。 (RMK00602) | 訂單:2502EOE001/001 RCL <生產備註> 事項如下 . 【捲取】注意！本單為直立式包裝。禁用STAGGER捲取送包裝！送RCL重處理例外。 (RMK00512) | 訂單:2502EOE001/001 CCPK 無 <生產備註> 事項 | 訂單:2502EOE001/001 CGQC <品檢備註> 事項如下 . 押條用途 注意鍍層量控制不超過 MAX 140 G/M2，以防烤漆TC性能不佳 (RMK00069) | 訂單:2502EOE001/001 CCQC <品檢備註> 事項如下 . 【捲取】注意！本單為直立式包裝。禁用STAGGER捲取送包裝！送RCL重處理例外。 (RMK00512) . 【出口捲取注意！】因輕鋼架押條塗料捲取有打滑特性，請主操於捲取前橡膠套桶塗水。 (RMK00602) | 訂單:2502EOE001/001 TOL <生產備註> 事項如下 . ★注意毛邊限制：最大0.04mm。2023年發生過客訴★。 (RMK-E_CHIN) . 每顆鋼捲需標註鋼捲號碼及重量。 (RMK-E_CHIN) . 解捲方向：逆時針方向。 (RMK-E_CHIN) . 請以兩條皮帶繫固，【兩顆分條鋼捲包裝一起】。 (RMK-E_CHIN) . 表面請勿沾染灰塵及髒汙，無壓力痕等其他表面不良情形。 (RMK-E_CHIN) . 每件限重MAX=2.0 T (含棧板) (RMK-E_CHIN) . 分條代工寬度管制：28.9± 0.1 MM (RMK-E_CHIN) . 最終製程的下製程 = "TOL" (RMK-E_CHIN) . 烤漆代工分條之內部訂單 2501AIX003/001 (外部訂單 : 2502EOE001/001) (RMK-E_CHIN) | 烤漆代工分條之內部訂單 2501AIX003/001 (外部訂單 : 2502EOE001/001)^^/CC1/CC2/TOL/ <<.E_CHIN 2025/01/03 11:51.>> 最終製程的下製程 = "TOL"^^/CC1/CC2/TOL/^^ <<.E_CHIN 2025/01/03 09:44.>> 分條代工寬度管制：28.9± 0.1 MM^^/CC1/CC2/TOL/^^ <<.E_CHIN 2025/01/03 09:44.>> 每件限重MAX=2.0 T (含棧板)^^/CC1/CC2/TOL/^^ <<.E_CHIN 2025/01/03 09:47.>> 表面請勿沾染灰塵及髒汙，無壓力痕等其他表面不良情形。^^/CC1/CC2/TOL/^^ <<.E_CHIN 2025/01/03 09:47.>> 請以兩條皮帶繫固，【兩顆分條鋼捲包裝一起】。^^/CC1/CC2/TOL/^^ <<.E_CHIN 2025/01/03 09:48.>> 解捲方向：逆時針方向。^^/CC1/CC2/TOL/^^ <<.E_CHIN 2025/01/03 09:48.>> 每顆鋼捲需標註鋼捲號碼及重量。^^/CC1/CC2/TOL/^^ <<.E_CHIN 2025/01/03 09:48.>> ★注意毛邊限制：最大0.04mm。2023年發生過客訴★。^^/CC1/CC2/TOL/^^ <<.E_CHIN 2025/01/06 08:19.>> | 訂單 2502EOE001/001 修改記錄如下: 20241219 10:05:30 (22021) 退火碼: >> S1, 用途碼: >> CIR001, 背面標示: >> S000, 訂單背面顏色(五碼): >> BBF4K, 背面漆膜厚: >> NOM, 背面漆塗漆型式幾塗幾烤: >> 2, 鉻酸鹽: >> Z, 訂單厚度: >> 0.3, 訂單重: >> 100, 重量容許率(下限): >> 10, 重量容許率(上限): >> 10, 訂單寬度: >> 29, 鍍製方式: >> BC, 鋼捲內徑: >> 508, 鋼捲下限重: >> 1, 鋼捲上限重: >> 2, 壓花條件碼: >> -, 表面花紋: >> Z, 綠色識別碼: >> -, 印刷輥號: >> -, 產品代碼: >> PPGI, 皮膜碼: >> -, 單位別: >> M, 油品種類: >> Z, 塗油量: >> Z, 包裝代碼: >> W5 , 保護膜碼: >> -, 客戶試片取樣型式: >> -, 調質碼: >> S, 套筒碼: >> N , 規格: >> A653MCQ, 製造標準: >> ASTM, 表面處理劑種類: >> Z, 表面處理劑塗佈量: >> Z, 伸長率測試: >> N, 硬度測試碼: >> N, 抗拉強度測試: >> N, 降伏強度測試: >> N, 厚度變異: >> 0, 訂單正面顏色(五碼): >> LWB4A, 正面漆膜厚: >> 25, 正面漆塗漆型式幾塗幾烤: >> 2, 修邊碼: >> Y, 重量碼: >> AW, 鋼捲捲向: >> O, 鍍層碼: >> Z120, 20241219 11:32:58 (22021) 訂單重: 100 >> 150, | *:
PPGI | 2502EOE001/002 | 1. 確認訂單分切限重過小的原因 (OFP00158)-{.不符.} | 1. 製造標準為MS、ASTM或銷新加坡之訂單，若無技術指定優先用料，請優先使用國內料，勿使用ANFEN (OFP00406)-{.不符.} | 1. LWB4A(Z) 分切限重 MAX 7T (OFP00373)-{.不符.} 2. 製造標準為MS、ASTM或銷新加坡之訂單，若無技術指定優先用料，請優先使用國內料，勿使用ANFEN (OFP00406)-{.不符.} 3. 【提醒】！本單為直立式包裝，嚴禁鍍鋅或烤漆後以STAGGER捲取 (OFP00451)-{.不符.} 4. 此訂單厚度（0.248～0.6）可考慮朔元，看19條內部訂單寬度會不會太窄 (OFP00717)-{.不符.} | 訂單:2502EOE001/002 CPL <生產備註> 事項如下 . 除HGI/ HGL 訂單邊緣不噴油. 其餘皆側緣噴油 (RMK00285) | 訂單:2502EOE001/002 CR1 <生產備註> 事項如下 . 每組工輥生產之第一顆鋼捲, 檢查振動輥痕或砂輪痕 (RMK00307) | 訂單:2502EOE001/002 CR2 <生產備註> 事項如下 . 每組工輥生產之第一顆鋼捲, 檢查振動輥痕或砂輪痕 (RMK00307) | 訂單:2502EOE001/002 CG1 <生產備註> 事項如下 . 押條用途 注意鍍層量控制不超過 MAX 140 G/M2，以防烤漆TC性能不佳 (RMK00069) . 注意表面狀況(如不可有鋅痕,妊娠痕,壓痕,刮痕,凹陷.....等 等). (RMK00069) . 取2M試片目視或粉筆檢驗是否有凹陷,10CMX10CM面積內超過6點即降級或暫留並通知現場改善(客戶訴賠過及烤漆線退出). (RMK00069) | 訂單:2502EOE001/002 CG2 <生產備註> 事項如下 . 押條用途 注意鍍層量控制不超過 MAX 140 G/M2，以防烤漆TC性能不佳 (RMK00069) . 注意表面狀況(如不可有鋅痕,妊娠痕,壓痕,刮痕,凹陷.....等 等). (RMK00069) . 取2M試片目視或粉筆檢驗是否有凹陷,10CMX10CM面積內超過6點即降級或暫留並通知現場改善(客戶訴賠過及烤漆線退出). (RMK00069) | 訂單:2502EOE001/002 CC1 <生產備註> 事項如下 . ★注意毛邊限制：最大0.04mm。2023年發生過客訴★。 (RMK-E_CHIN) . 每顆鋼捲需標註鋼捲號碼及重量。 (RMK-E_CHIN) . 解捲方向：逆時針方向。 (RMK-E_CHIN) . 請以兩條皮帶繫固，【單顆分條鋼捲包裝】。 (RMK-E_CHIN) . 表面請勿沾染灰塵及髒汙，無壓力痕等其他表面不良情形。 (RMK-E_CHIN) . 每件限重MAX=2.5T (含棧板) (RMK-E_CHIN) . 分條代工寬度管制：49.2 ± 0.1 MM (RMK-E_CHIN) . 最終製程的下製程 = "TOL" (RMK-E_CHIN) . 烤漆代工分條之內部訂單2501AIX003/002(外部訂單 : 2502EOE001/002) (RMK-E_CHIN) . ★★★ TEST人員請注意 正背面都必須作 "耐羊毛氈試驗" ★★★ (RMK00069) . 【捲取】注意！本單為直立式包裝。禁用STAGGER捲取送包裝！送RCL重處理例外。 (RMK00512) . 【抽氣量】白色系在CC1生產時,FINISH抽氣量請設定250,如生產中發生色差b值異常升高,請股長再加大抽氣量因應 (RMK00560) . 【出口捲取注意！】因輕鋼架押條塗料捲取有打滑特性，請主操於捲取前橡膠套桶塗水。 (RMK00602) | 訂單:2502EOE001/002 CC2 <生產備註> 事項如下 . ★注意毛邊限制：最大0.04mm。2023年發生過客訴★。 (RMK-E_CHIN) . 每顆鋼捲需標註鋼捲號碼及重量。 (RMK-E_CHIN) . 解捲方向：逆時針方向。 (RMK-E_CHIN) . 請以兩條皮帶繫固，【單顆分條鋼捲包裝】。 (RMK-E_CHIN) . 表面請勿沾染灰塵及髒汙，無壓力痕等其他表面不良情形。 (RMK-E_CHIN) . 每件限重MAX=2.5T (含棧板) (RMK-E_CHIN) . 分條代工寬度管制：49.2 ± 0.1 MM (RMK-E_CHIN) . 最終製程的下製程 = "TOL" (RMK-E_CHIN) . 烤漆代工分條之內部訂單2501AIX003/002(外部訂單 : 2502EOE001/002) (RMK-E_CHIN) . ★★★ TEST人員請注意 正背面都必須作 "耐羊毛氈試驗" ★★★ (RMK00069) . 【捲取】注意！本單為直立式包裝。禁用STAGGER捲取送包裝！送RCL重處理例外。 (RMK00512) . 【抽氣量】白色系在CC1生產時,FINISH抽氣量請設定250,如生產中發生色差b值異常升高,請股長再加大抽氣量因應 (RMK00560) . 【出口捲取注意！】因輕鋼架押條塗料捲取有打滑特性，請主操於捲取前橡膠套桶塗水。 (RMK00602) | 訂單:2502EOE001/002 RCL <生產備註> 事項如下 . 【捲取】注意！本單為直立式包裝。禁用STAGGER捲取送包裝！送RCL重處理例外。 (RMK00512) | 訂單:2502EOE001/002 CCPK 無 <生產備註> 事項 | 訂單:2502EOE001/002 CGQC <品檢備註> 事項如下 . 押條用途 注意鍍層量控制不超過 MAX 140 G/M2，以防烤漆TC性能不佳 (RMK00069) | 訂單:2502EOE001/002 CCQC <品檢備註> 事項如下 . 【捲取】注意！本單為直立式包裝。禁用STAGGER捲取送包裝！送RCL重處理例外。 (RMK00512) . 【出口捲取注意！】因輕鋼架押條塗料捲取有打滑特性，請主操於捲取前橡膠套桶塗水。 (RMK00602) | 訂單:2502EOE001/002 TOL <生產備註> 事項如下 . ★注意毛邊限制：最大0.04mm。2023年發生過客訴★。 (RMK-E_CHIN) . 每顆鋼捲需標註鋼捲號碼及重量。 (RMK-E_CHIN) . 解捲方向：逆時針方向。 (RMK-E_CHIN) . 請以兩條皮帶繫固，【單顆分條鋼捲包裝】。 (RMK-E_CHIN) . 表面請勿沾染灰塵及髒汙，無壓力痕等其他表面不良情形。 (RMK-E_CHIN) . 每件限重MAX=2.5T (含棧板) (RMK-E_CHIN) . 分條代工寬度管制：49.2 ± 0.1 MM (RMK-E_CHIN) . 最終製程的下製程 = "TOL" (RMK-E_CHIN) . 烤漆代工分條之內部訂單2501AIX003/002(外部訂單 : 2502EOE001/002) (RMK-E_CHIN) | 烤漆代工分條之內部訂單2501AIX003/002(外部訂單 : 2502EOE001/002)^^/CC1/CC2/TOL/^^ <<.E_CHIN 2025/01/03 13:36.>> 最終製程的下製程 = "TOL"^^/CC1/CC2/TOL/^^ <<.E_CHIN 2025/01/03 13:36.>> 分條代工寬度管制：49.2 ± 0.1 MM^^/CC1/CC2/TOL/^^ <<.E_CHIN 2025/01/03 13:40.>> 每件限重MAX=2.5T (含棧板)^^/CC1/CC2/TOL/^^ <<.E_CHIN 2025/01/03 13:40.>> 表面請勿沾染灰塵及髒汙，無壓力痕等其他表面不良情形。^^/CC1/CC2/TOL/^^ <<.E_CHIN 2025/01/03 13:41.>> 請以兩條皮帶繫固，【單顆分條鋼捲包裝】。^^/CC1/CC2/TOL/^^ <<.E_CHIN 2025/01/03 13:41.>> 解捲方向：逆時針方向。^^/CC1/CC2/TOL/^^ <<.E_CHIN 2025/01/03 13:41.>> 每顆鋼捲需標註鋼捲號碼及重量。^^/CC1/CC2/TOL/^^ <<.E_CHIN 2025/01/03 13:42.>> ★注意毛邊限制：最大0.04mm。2023年發生過客訴★。^^/CC1/CC2/TOL/^^ <<.E_CHIN 2025/01/03 13:42.>> | 訂單 2502EOE001/002 修改記錄如下: 20241219 10:05:45 (22021) 退火碼: >> S1, 用途碼: >> CIR001, 背面標示: >> S000, 訂單背面顏色(五碼): >> BBF4K, 背面漆膜厚: >> NOM, 背面漆塗漆型式幾塗幾烤: >> 2, 鉻酸鹽: >> Z, 訂單厚度: >> 0.5, 訂單重: >> 50, 重量容許率(下限): >> 10, 重量容許率(上限): >> 10, 訂單寬度: >> 49.3, 鍍製方式: >> BC, 鋼捲內徑: >> 508, 鋼捲下限重: >> 1, 鋼捲上限重: >> 2.5, 壓花條件碼: >> -, 表面花紋: >> Z, 綠色識別碼: >> -, 印刷輥號: >> -, 產品代碼: >> PPGI, 皮膜碼: >> -, 單位別: >> M, 油品種類: >> Z, 塗油量: >> Z, 包裝代碼: >> W5 , 保護膜碼: >> -, 客戶試片取樣型式: >> -, 調質碼: >> S, 套筒碼: >> N , 規格: >> A653MCQ, 製造標準: >> ASTM, 表面處理劑種類: >> Z, 表面處理劑塗佈量: >> Z, 伸長率測試: >> N, 硬度測試碼: >> N, 抗拉強度測試: >> N, 降伏強度測試: >> N, 厚度變異: >> 0, 訂單正面顏色(五碼): >> LWB4A, 正面漆膜厚: >> 25, 正面漆塗漆型式幾塗幾烤: >> 2, 修邊碼: >> Y, 重量碼: >> AW, 鋼捲捲向: >> O, 鍍層碼: >> Z120, | *:
PPGL | 2503AIX001/001 | 1. 確認訂單分切限重過小的原因 (OFP00158)-{.不符.} | 1. 製造標準為MS、ASTM或銷新加坡之訂單，若無技術指定優先用料，請優先使用國內料，勿使用ANFEN (OFP00406)-{.不符.} | 1. 製造標準為MS、ASTM或銷新加坡之訂單，若無技術指定優先用料，請優先使用國內料，勿使用ANFEN (OFP00406)-{.不符.} 2. ※超耐候一系列用途要確認是否有英制公差需求，有英制公差需求時選配碼用ON027※ (OFP00680)-{.不符.} 3. 此經銷商有簽訂1/2厚度公差保證(無厚度變異),請調整冷軋與鍍鋅厚度公差管制範圍. 保證 ASTM 厚度公差 (OFP00180)-{.不符.} | 訂單:2503AIX001/001 CPL <生產備註> 事項如下 . 本單為烤漆背面大於等於25μ塗裝，軋延後不允許毛邊，請CPL注意修邊狀況 (RMK00124) . 【邊緣品質】此為烤漆背面25μ訂單，請加強檢視鋼捲：邊緣殘剪、側緣鋅渣或毛邊，因為會導致烤漆背面漆轉印正面 (RMK00126) . 除HGI/ HGL 訂單邊緣不噴油. 其餘皆側緣噴油 (RMK00285) | 訂單:2503AIX001/001 CR1 <生產備註> 事項如下 . 7.本單為分條訂單，因此發生烤漆背漆準印是可放行（單邊轉印≦3 mm） (RMK-E_CHIN) . 6.本單業務：佩婷 (RMK-E_CHIN) . 2.★.這是送外分條訂單，有缺陷要切除前請知會PP，免得重量不足★ (RMK-E_CHIN) . 【邊緣品質】此為烤漆背面25μ訂單，請加強檢視鋼捲：邊緣殘剪、側緣鋅渣或毛邊，因為會導致烤漆背面漆轉印正面 (RMK00126) . 此經銷商保證平均厚度在1/2厚度公差內，厚度量測NG時，如單位長度符合範圍，請放行 (RMK00402) . 此客戶有保證 全板形 急峻度 ≦ 0.7% ( ≦ 12 I-UNIT ) (RMK00583) | 訂單:2503AIX001/001 CR2 <生產備註> 事項如下 . 7.本單為分條訂單，因此發生烤漆背漆準印是可放行（單邊轉印≦3 mm） (RMK-E_CHIN) . 6.本單業務：佩婷 (RMK-E_CHIN) . 2.★.這是送外分條訂單，有缺陷要切除前請知會PP，免得重量不足★ (RMK-E_CHIN) . 【邊緣品質】此為烤漆背面25μ訂單，請加強檢視鋼捲：邊緣殘剪、側緣鋅渣或毛邊，因為會導致烤漆背面漆轉印正面 (RMK00126) . 此經銷商保證平均厚度在1/2厚度公差內，厚度量測NG時，如單位長度符合範圍，請放行 (RMK00402) . 此客戶有保證 全板形 急峻度 ≦ 0.7% ( ≦ 12 I-UNIT ) (RMK00583) | 訂單:2503AIX001/001 CG1 <生產備註> 事項如下 . 7.本單為分條訂單，因此發生烤漆背漆準印是可放行（單邊轉印≦3 mm） (RMK-E_CHIN) . 6.本單業務：佩婷 (RMK-E_CHIN) . 3.因分條需求，烤漆出口分切限重：1.5~12.6 噸 (RMK-E_CHIN) . 2.★.這是送外分條訂單，有缺陷要切除前請知會PP，免得重量不足★ (RMK-E_CHIN) . 鍍鋅表面不可有鋅痕、壓痕、凹陷、及刮傷 、應變痕等。 (RMK00054) . 【邊緣品質】此為烤漆背面25μ訂單，請加強檢視鋼捲：邊緣殘剪、側緣鋅渣或毛邊，因為會導致烤漆背面漆轉印正面 (RMK00126) . 本單於烤漆正背面都塗裝正面漆，因此鍍鋅請管制背面表面品質比照正面 (RMK00363) . 此經銷商保證平均厚度在1/2厚度公差內，厚度量測NG時，如單位長度符合範圍，請放行 (RMK00402) . 此客戶有保證 全板形 急峻度 ≦ 0.7% ( ≦ 12 I-UNIT ) (RMK00583) | 訂單:2503AIX001/001 CG2 <生產備註> 事項如下 . 7.本單為分條訂單，因此發生烤漆背漆準印是可放行（單邊轉印≦3 mm） (RMK-E_CHIN) . 6.本單業務：佩婷 (RMK-E_CHIN) . 3.因分條需求，烤漆出口分切限重：1.5~12.6 噸 (RMK-E_CHIN) . 2.★.這是送外分條訂單，有缺陷要切除前請知會PP，免得重量不足★ (RMK-E_CHIN) . 鍍鋅表面不可有鋅痕、壓痕、凹陷、及刮傷 、應變痕等。 (RMK00054) . 【邊緣品質】此為烤漆背面25μ訂單，請加強檢視鋼捲：邊緣殘剪、側緣鋅渣或毛邊，因為會導致烤漆背面漆轉印正面 (RMK00126) . 本單於烤漆正背面都塗裝正面漆，因此鍍鋅請管制背面表面品質比照正面 (RMK00363) . 此經銷商保證平均厚度在1/2厚度公差內，厚度量測NG時，如單位長度符合範圍，請放行 (RMK00402) . 此客戶有保證 全板形 急峻度 ≦ 0.7% ( ≦ 12 I-UNIT ) (RMK00583) | 訂單:2503AIX001/001 CC1 <生產備註> 事項如下 . 7.本單為分條訂單，因此發生烤漆背漆準印是可放行（單邊轉印≦3 mm） (RMK-E_CHIN) . 6.本單業務：佩婷 (RMK-E_CHIN) . 5.烤漆若有特別因素導至無法在"3"範圍內也無所謂，只是分條廠包裝數會增加 (RMK-E_CHIN) . 4.烤漆出口請盡量朝分切限重上限分切（以減少包裝數） (RMK-E_CHIN) . 3.因分條需求，烤漆出口分切限重：1.5~12.6 噸 (RMK-E_CHIN) . 2.★.這是送外分條訂單，有缺陷要切除前請知會PP，免得重量不足★ (RMK-E_CHIN) . 最終製程的下製程 = "TOL" (RMK-E_CHIN) . 烤漆代工分條之內部訂單2503AIX001/001 (外部訂單 : 2503EOE002/001) (RMK-E_CHIN) . 正面面漆(20U)及正面總膜厚(25U)要求管制90%以上之膜厚,未達標準降級. (RMK00054) . 若背面面漆(20U)及背面總膜厚(25U)時要求管制90%以上之膜厚,未達標準降級 (RMK00054) . 面漆=18U(90%)~請購基準22U(110%),標準板總膜厚=5+20U(100%面漆). (RMK00054) . 30CM*全寬*留1塊給LAB及1塊給塗料商, (RMK00054) . 【邊緣品質】此為烤漆背面25μ訂單，請加強檢視鋼捲：邊緣殘剪、側緣鋅渣或毛邊，因為會導致烤漆背面漆轉印正面 (RMK00126) . 【色差】1.1.此客戶對面漆(非B開頭之色碼)目視色差要求較高,請依限度樣本進行目視色差管制★--->發生過訴賠 (RMK00248) . 【色差】1.2.若針對特殊顏色需特別管理時，請品檢忽略1.1.的規定以特別規定為主 (RMK00248) . 此經銷商保證平均厚度在1/2厚度公差內，厚度量測NG時，如單位長度符合範圍，請放行 (RMK00402) . 此客戶有保證 全板形 急峻度 ≦ 0.7% ( ≦ 12 I-UNIT ) (RMK00583) . 【水痕】因TOP 為YCP 近似深黑色水痕可能嚴重，因此指定CC1生產注意W/Q 使用純水與水量控制 (RMK00588) | 訂單:2503AIX001/001 CC2 <生產備註> 事項如下 . 7.本單為分條訂單，因此發生烤漆背漆準印是可放行（單邊轉印≦3 mm） (RMK-E_CHIN) . 6.本單業務：佩婷 (RMK-E_CHIN) . 5.烤漆若有特別因素導至無法在"3"範圍內也無所謂，只是分條廠包裝數會增加 (RMK-E_CHIN) . 4.烤漆出口請盡量朝分切限重上限分切（以減少包裝數） (RMK-E_CHIN) . 3.因分條需求，烤漆出口分切限重：1.5~12.6 噸 (RMK-E_CHIN) . 2.★.這是送外分條訂單，有缺陷要切除前請知會PP，免得重量不足★ (RMK-E_CHIN) . 最終製程的下製程 = "TOL" (RMK-E_CHIN) . 烤漆代工分條之內部訂單2503AIX001/001 (外部訂單 : 2503EOE002/001) (RMK-E_CHIN) . 正面面漆(20U)及正面總膜厚(25U)要求管制90%以上之膜厚,未達標準降級. (RMK00054) . 若背面面漆(20U)及背面總膜厚(25U)時要求管制90%以上之膜厚,未達標準降級 (RMK00054) . 面漆=18U(90%)~請購基準22U(110%),標準板總膜厚=5+20U(100%面漆). (RMK00054) . 30CM*全寬*留1塊給LAB及1塊給塗料商, (RMK00054) . 【邊緣品質】此為烤漆背面25μ訂單，請加強檢視鋼捲：邊緣殘剪、側緣鋅渣或毛邊，因為會導致烤漆背面漆轉印正面 (RMK00126) . 【色差】1.1.此客戶對面漆(非B開頭之色碼)目視色差要求較高,請依限度樣本進行目視色差管制★--->發生過訴賠 (RMK00248) . 【色差】1.2.若針對特殊顏色需特別管理時，請品檢忽略1.1.的規定以特別規定為主 (RMK00248) . 此經銷商保證平均厚度在1/2厚度公差內，厚度量測NG時，如單位長度符合範圍，請放行 (RMK00402) . 此客戶有保證 全板形 急峻度 ≦ 0.7% ( ≦ 12 I-UNIT ) (RMK00583) . 【水痕】因TOP 為YCP 近似深黑色水痕可能嚴重，因此指定CC1生產注意W/Q 使用純水與水量控制 (RMK00588) | 訂單:2503AIX001/001 RCL <生產備註> 事項如下 . 3.因分條需求，烤漆出口分切限重：1.5~12.6 噸 (RMK-E_CHIN) | 訂單:2503AIX001/001 CCPK 無 <生產備註> 事項 | 訂單:2503AIX001/001 CGQC <品檢備註> 事項如下 . 7.本單為分條訂單，因此發生烤漆背漆準印是可放行（單邊轉印≦3 mm） (RMK-E_CHIN) . 6.本單業務：佩婷 (RMK-E_CHIN) . 3.因分條需求，烤漆出口分切限重：1.5~12.6 噸 (RMK-E_CHIN) . 2.★.這是送外分條訂單，有缺陷要切除前請知會PP，免得重量不足★ (RMK-E_CHIN) . 【邊緣品質】此為烤漆背面25μ訂單，請加強檢視鋼捲：邊緣殘剪、側緣鋅渣或毛邊，因為會導致烤漆背面漆轉印正面 (RMK00126) . 本單於烤漆正背面都塗裝正面漆，因此鍍鋅請管制背面表面品質比照正面 (RMK00363) | 訂單:2503AIX001/001 CCQC <品檢備註> 事項如下 . 7.本單為分條訂單，因此發生烤漆背漆準印是可放行（單邊轉印≦3 mm） (RMK-E_CHIN) . 6.本單業務：佩婷 (RMK-E_CHIN) . 3.因分條需求，烤漆出口分切限重：1.5~12.6 噸 (RMK-E_CHIN) . 2.★.這是送外分條訂單，有缺陷要切除前請知會PP，免得重量不足★ (RMK-E_CHIN) . 【邊緣品質】此為烤漆背面25μ訂單，請加強檢視鋼捲：邊緣殘剪、側緣鋅渣或毛邊，因為會導致烤漆背面漆轉印正面 (RMK00126) . 【色差】1.1.此客戶對面漆(非B開頭之色碼)目視色差要求較高,請依限度樣本進行目視色差管制★--->發生過訴賠 (RMK00248) . 【色差】1.2.若針對特殊顏色需特別管理時，請品檢忽略1.1.的規定以特別規定為主 (RMK00248) . 【水痕】因TOP 為YCP 近似深黑色水痕可能嚴重，因此指定CC1生產注意W/Q 使用純水與水量控制 (RMK00588) | 訂單:2503AIX001/001 TOL <生產備註> 事項如下 . 最終製程的下製程 = "TOL" (RMK-E_CHIN) . 烤漆代工分條之內部訂單2503AIX001/001 (外部訂單 : 2503EOE002/001) (RMK-E_CHIN) | 烤漆代工分條之內部訂單2503AIX001/001 (外部訂單 : 2503EOE002/001)^^/CC1/CC2/TOL/ <<.E_CHIN 2025/03/06 14:27.>> 最終製程的下製程 = "TOL"^^/CC1/CC2/TOL/^^ <<.E_CHIN 2025/03/06 14:27.>> 2.★.這是送外分條訂單，有缺陷要切除前請知會PP，免得重量不足★^^/CR1/CR2/CG1/CG2/CC1/CC2/CGQC/CCQC/^^ <<.E_CHIN 2025/03/06 14:27.>> 3.因分條需求，烤漆出口分切限重：1.5~12.6 噸^^/CG1/CG2/CC1/CC2/CGQC/CCQC/RCL/^^ <<.E_CHIN 2025/03/06 14:27.>> 4.烤漆出口請盡量朝分切限重上限分切（以減少包裝數）^^/CC1/CC2/^^ <<.E_CHIN 2025/03/06 14:28.>> 5.烤漆若有特別因素導至無法在"3"範圍內也無所謂，只是分條廠包裝數會增加^^/CC1/CC2/^^ <<.E_CHIN 2025/03/06 14:28.>> 6.本單業務：佩婷^^/CR1/CR2/CG1/CG2/CC1/CC2/CGQC/CCQC/^^ <<.E_CHIN 2025/03/06 14:29.>> 7.本單為分條訂單，因此發生烤漆背漆準印是可放行（單邊轉印≦3 mm）^^/CR1/CR2/CG1/CG2/CC1/CC2/CGQC/CCQC/^^ <<.E_CHIN 2025/03/06 14:29.>> | 訂單 2503AIX001/001 修改記錄如下: 20250306 13:59:06 (94057) 退火碼: >> S1, 用途碼: >> COG007, 背面標示: >> S000, 訂單背面顏色(五碼): >> SBH78, 背面漆膜厚: >> 25, 背面漆塗漆型式幾塗幾烤: >> 2, 鉻酸鹽: >> Z, 訂單厚度: >> 0.02, 訂單重: >> 120, 重量容許率(下限): >> 10, 重量容許率(上限): >> 10, 訂單寬度: >> 48.236, 鍍製方式: >> AC, 鋼捲內徑: >> 508, 鋼捲下限重: >> 1.5, 鋼捲上限重: >> 12.6, 壓花條件碼: >> -, 表面花紋: >> R, 綠色識別碼: >> -, 印刷輥號: >> -, 產品代碼: >> PPGL, 皮膜碼: >> -, 單位別: >> I, 油品種類: >> Z, 塗油量: >> Z, 包裝代碼: >> D9 , 保護膜碼: >> -, 客戶試片取樣數量: >> 0, 客戶試片取樣型式: >> -, 調質碼: >> S, 套筒碼: >> N , 規格: >> A792SSGR33, 製造標準: >> ASTM, 表面處理劑種類: >> Z, 表面處理劑塗佈量: >> Z, 伸長率測試: >> N, 硬度測試碼: >> N, 抗拉強度測試: >> N, 降伏強度測試: >> N, 厚度變異: >> 0, 訂單正面顏色(五碼): >> SYT9P, 正面漆膜厚: >> 25, 正面漆塗漆型式幾塗幾烤: >> 2, 修邊碼: >> Y, 重量碼: >> AW, 鋼捲捲向: >> O, 鍍層碼: >> AZ50, | F:保證1/2 ASTM 厚度公差 | [訂單訊息通知] 2025/03/06 下午 02:13:55 *** (秦大維 >> 通知 >> Winnie Chang, Emily Hong) 訊息 : 本單有點趕！請趕快按過來
PPGL | 2503AIX002/001 |  | 1. 製造標準為MS、ASTM或銷新加坡之訂單，若無技術指定優先用料，請優先使用國內料，勿使用ANFEN (OFP00406)-{.不符.} | 1. 製造標準為MS、ASTM或銷新加坡之訂單，若無技術指定優先用料，請優先使用國內料，勿使用ANFEN (OFP00406)-{.不符.} 2. ※超耐候一系列用途要確認是否有英制公差需求，有英制公差需求時選配碼用ON027※ (OFP00680)-{.不符.} 3. 此經銷商有簽訂1/2厚度公差保證(無厚度變異),請調整冷軋與鍍鋅厚度公差管制範圍. 保證 ASTM 厚度公差 (OFP00180)-{.不符.} | 訂單:2503AIX002/001 CPL <生產備註> 事項如下 . 本單業務：吳佩婷 (RMK-E_CHIN) . ★.這是送外分條訂單，有缺陷要切除時請注意一下，免得重量不足★ (RMK-E_CHIN) . 分條訂單，超寬可放行。若寬度不足請回饋各線 TED工程師 (RMK-E_CHIN) . ※※※本單微分條訂單，鋼捲實測寬度≧1225 mm，邊緣管制烤漆轉印單邊≦3 mm 可放行※※※ (RMK-E_CHIN) . 本單為烤漆背面大於等於25μ塗裝，軋延後不允許毛邊，請CPL注意修邊狀況 (RMK00124) . 【邊緣品質】此為烤漆背面25μ訂單，請加強檢視鋼捲：邊緣殘剪、側緣鋅渣或毛邊，因為會導致烤漆背面漆轉印正面 (RMK00126) . 除HGI/ HGL 訂單邊緣不噴油. 其餘皆側緣噴油 (RMK00285) | 訂單:2503AIX002/001 CR1 <生產備註> 事項如下 . 本單業務：吳佩婷 (RMK-E_CHIN) . ★.這是送外分條訂單，有缺陷要切除時請注意一下，免得重量不足★ (RMK-E_CHIN) . 分條訂單，超寬可放行。若寬度不足請回饋各線 TED工程師 (RMK-E_CHIN) . ※※※本單微分條訂單，鋼捲實測寬度≧1225 mm，邊緣管制烤漆轉印單邊≦3 mm 可放行※※※ (RMK-E_CHIN) . 【邊緣品質】此為烤漆背面25μ訂單，請加強檢視鋼捲：邊緣殘剪、側緣鋅渣或毛邊，因為會導致烤漆背面漆轉印正面 (RMK00126) . 此經銷商保證平均厚度在1/2厚度公差內，厚度量測NG時，如單位長度符合範圍，請放行 (RMK00402) . 此客戶有保證 全板形 急峻度 ≦ 0.7% ( ≦ 12 I-UNIT ) (RMK00583) | 訂單:2503AIX002/001 CR2 <生產備註> 事項如下 . 本單業務：吳佩婷 (RMK-E_CHIN) . ★.這是送外分條訂單，有缺陷要切除時請注意一下，免得重量不足★ (RMK-E_CHIN) . 分條訂單，超寬可放行。若寬度不足請回饋各線 TED工程師 (RMK-E_CHIN) . ※※※本單微分條訂單，鋼捲實測寬度≧1225 mm，邊緣管制烤漆轉印單邊≦3 mm 可放行※※※ (RMK-E_CHIN) . 【邊緣品質】此為烤漆背面25μ訂單，請加強檢視鋼捲：邊緣殘剪、側緣鋅渣或毛邊，因為會導致烤漆背面漆轉印正面 (RMK00126) . 此經銷商保證平均厚度在1/2厚度公差內，厚度量測NG時，如單位長度符合範圍，請放行 (RMK00402) . 此客戶有保證 全板形 急峻度 ≦ 0.7% ( ≦ 12 I-UNIT ) (RMK00583) | 訂單:2503AIX002/001 CG1 <生產備註> 事項如下 . 本單業務：吳佩婷 (RMK-E_CHIN) . ★.這是送外分條訂單，有缺陷要切除時請注意一下，免得重量不足★ (RMK-E_CHIN) . ★本單烤漆最終分切目標區間可為：1.5～11.7 噸★ (RMK-E_CHIN) . 分條訂單，超寬可放行。若寬度不足請回饋各線 TED工程師 (RMK-E_CHIN) . ※※※本單微分條訂單，鋼捲實測寬度≧1225 mm，邊緣管制烤漆轉印單邊≦3 mm 可放行※※※ (RMK-E_CHIN) . 鍍鋅表面不可有鋅痕、壓痕、凹陷、及刮傷 、應變痕等。 (RMK00054) . 【邊緣品質】此為烤漆背面25μ訂單，請加強檢視鋼捲：邊緣殘剪、側緣鋅渣或毛邊，因為會導致烤漆背面漆轉印正面 (RMK00126) . 本單於烤漆正背面都塗裝正面漆，因此鍍鋅請管制背面表面品質比照正面 (RMK00363) . 此經銷商保證平均厚度在1/2厚度公差內，厚度量測NG時，如單位長度符合範圍，請放行 (RMK00402) . 此客戶有保證 全板形 急峻度 ≦ 0.7% ( ≦ 12 I-UNIT ) (RMK00583) | 訂單:2503AIX002/001 CG2 <生產備註> 事項如下 . 本單業務：吳佩婷 (RMK-E_CHIN) . ★.這是送外分條訂單，有缺陷要切除時請注意一下，免得重量不足★ (RMK-E_CHIN) . ★本單烤漆最終分切目標區間可為：1.5～11.7 噸★ (RMK-E_CHIN) . 分條訂單，超寬可放行。若寬度不足請回饋各線 TED工程師 (RMK-E_CHIN) . ※※※本單微分條訂單，鋼捲實測寬度≧1225 mm，邊緣管制烤漆轉印單邊≦3 mm 可放行※※※ (RMK-E_CHIN) . 鍍鋅表面不可有鋅痕、壓痕、凹陷、及刮傷 、應變痕等。 (RMK00054) . 【邊緣品質】此為烤漆背面25μ訂單，請加強檢視鋼捲：邊緣殘剪、側緣鋅渣或毛邊，因為會導致烤漆背面漆轉印正面 (RMK00126) . 本單於烤漆正背面都塗裝正面漆，因此鍍鋅請管制背面表面品質比照正面 (RMK00363) . 此經銷商保證平均厚度在1/2厚度公差內，厚度量測NG時，如單位長度符合範圍，請放行 (RMK00402) . 此客戶有保證 全板形 急峻度 ≦ 0.7% ( ≦ 12 I-UNIT ) (RMK00583) | 訂單:2503AIX002/001 CC1 <生產備註> 事項如下 . 本單業務：吳佩婷 (RMK-E_CHIN) . 烤漆出口請盡量朝分切限重上限分切（以減少包裝數） (RMK-E_CHIN) . ★.這是送外分條訂單，有缺陷要切除時請注意一下，免得重量不足★ (RMK-E_CHIN) . ★本單烤漆最終分切目標區間可為：1.5～11.7 噸★ (RMK-E_CHIN) . 分條訂單，超寬可放行。若寬度不足請回饋各線 TED工程師 (RMK-E_CHIN) . ※※※本單微分條訂單，鋼捲實測寬度≧1225 mm，邊緣管制烤漆轉印單邊≦3 mm 可放行※※※ (RMK-E_CHIN) . 最終製程的下製程 = "TOL" (RMK-E_CHIN) . 烤漆代工分條之內部訂單 2503AIX002/001 (外部訂單 : 2504EOE001/001) (RMK-E_CHIN) . 正面面漆(20U)及正面總膜厚(25U)要求管制90%以上之膜厚,未達標準降級. (RMK00054) . 若背面面漆(20U)及背面總膜厚(25U)時要求管制90%以上之膜厚,未達標準降級 (RMK00054) . 面漆=18U(90%)~請購基準22U(110%),標準板總膜厚=5+20U(100%面漆). (RMK00054) . 30CM*全寬*留1塊給LAB及1塊給塗料商, (RMK00054) . 【邊緣品質】此為烤漆背面25μ訂單，請加強檢視鋼捲：邊緣殘剪、側緣鋅渣或毛邊，因為會導致烤漆背面漆轉印正面 (RMK00126) . 【色差】1.1.此客戶對面漆(非B開頭之色碼)目視色差要求較高,請依限度樣本進行目視色差管制★--->發生過訴賠 (RMK00248) . 【色差】1.2.若針對特殊顏色需特別管理時，請品檢忽略1.1.的規定以特別規定為主 (RMK00248) . 此經銷商保證平均厚度在1/2厚度公差內，厚度量測NG時，如單位長度符合範圍，請放行 (RMK00402) . 此客戶有保證 全板形 急峻度 ≦ 0.7% ( ≦ 12 I-UNIT ) (RMK00583) . 【水痕】因TOP 為YCP 近似深黑色水痕可能嚴重，因此指定CC1生產注意W/Q 使用純水與水量控制 (RMK00588) | 訂單:2503AIX002/001 CC2 <生產備註> 事項如下 . 本單業務：吳佩婷 (RMK-E_CHIN) . 烤漆出口請盡量朝分切限重上限分切（以減少包裝數） (RMK-E_CHIN) . ★.這是送外分條訂單，有缺陷要切除時請注意一下，免得重量不足★ (RMK-E_CHIN) . ★本單烤漆最終分切目標區間可為：1.5～11.7 噸★ (RMK-E_CHIN) . 分條訂單，超寬可放行。若寬度不足請回饋各線 TED工程師 (RMK-E_CHIN) . ※※※本單微分條訂單，鋼捲實測寬度≧1225 mm，邊緣管制烤漆轉印單邊≦3 mm 可放行※※※ (RMK-E_CHIN) . 最終製程的下製程 = "TOL" (RMK-E_CHIN) . 烤漆代工分條之內部訂單 2503AIX002/001 (外部訂單 : 2504EOE001/001) (RMK-E_CHIN) . 正面面漆(20U)及正面總膜厚(25U)要求管制90%以上之膜厚,未達標準降級. (RMK00054) . 若背面面漆(20U)及背面總膜厚(25U)時要求管制90%以上之膜厚,未達標準降級 (RMK00054) . 面漆=18U(90%)~請購基準22U(110%),標準板總膜厚=5+20U(100%面漆). (RMK00054) . 30CM*全寬*留1塊給LAB及1塊給塗料商, (RMK00054) . 【邊緣品質】此為烤漆背面25μ訂單，請加強檢視鋼捲：邊緣殘剪、側緣鋅渣或毛邊，因為會導致烤漆背面漆轉印正面 (RMK00126) . 【色差】1.1.此客戶對面漆(非B開頭之色碼)目視色差要求較高,請依限度樣本進行目視色差管制★--->發生過訴賠 (RMK00248) . 【色差】1.2.若針對特殊顏色需特別管理時，請品檢忽略1.1.的規定以特別規定為主 (RMK00248) . 此經銷商保證平均厚度在1/2厚度公差內，厚度量測NG時，如單位長度符合範圍，請放行 (RMK00402) . 此客戶有保證 全板形 急峻度 ≦ 0.7% ( ≦ 12 I-UNIT ) (RMK00583) . 【水痕】因TOP 為YCP 近似深黑色水痕可能嚴重，因此指定CC1生產注意W/Q 使用純水與水量控制 (RMK00588) | 訂單:2503AIX002/001 RCL <生產備註> 事項如下 . 本單業務：吳佩婷 (RMK-E_CHIN) . ★.這是送外分條訂單，有缺陷要切除時請注意一下，免得重量不足★ (RMK-E_CHIN) | 訂單:2503AIX002/001 CCPK 無 <生產備註> 事項 | 訂單:2503AIX002/001 CGQC <品檢備註> 事項如下 . 本單業務：吳佩婷 (RMK-E_CHIN) . ★.這是送外分條訂單，有缺陷要切除時請注意一下，免得重量不足★ (RMK-E_CHIN) . ★本單烤漆最終分切目標區間可為：1.5～11.7 噸★ (RMK-E_CHIN) . 分條訂單，超寬可放行。若寬度不足請回饋各線 TED工程師 (RMK-E_CHIN) . ※※※本單微分條訂單，鋼捲實測寬度≧1225 mm，邊緣管制烤漆轉印單邊≦3 mm 可放行※※※ (RMK-E_CHIN) . 【邊緣品質】此為烤漆背面25μ訂單，請加強檢視鋼捲：邊緣殘剪、側緣鋅渣或毛邊，因為會導致烤漆背面漆轉印正面 (RMK00126) . 本單於烤漆正背面都塗裝正面漆，因此鍍鋅請管制背面表面品質比照正面 (RMK00363) | 訂單:2503AIX002/001 CCQC <品檢備註> 事項如下 . 本單業務：吳佩婷 (RMK-E_CHIN) . 烤漆出口請盡量朝分切限重上限分切（以減少包裝數） (RMK-E_CHIN) . ★.這是送外分條訂單，有缺陷要切除時請注意一下，免得重量不足★ (RMK-E_CHIN) . ★本單烤漆最終分切目標區間可為：1.5～11.7 噸★ (RMK-E_CHIN) . 分條訂單，超寬可放行。若寬度不足請回饋各線 TED工程師 (RMK-E_CHIN) . ※※※本單微分條訂單，鋼捲實測寬度≧1225 mm，邊緣管制烤漆轉印單邊≦3 mm 可放行※※※ (RMK-E_CHIN) . 【邊緣品質】此為烤漆背面25μ訂單，請加強檢視鋼捲：邊緣殘剪、側緣鋅渣或毛邊，因為會導致烤漆背面漆轉印正面 (RMK00126) . 【色差】1.1.此客戶對面漆(非B開頭之色碼)目視色差要求較高,請依限度樣本進行目視色差管制★--->發生過訴賠 (RMK00248) . 【色差】1.2.若針對特殊顏色需特別管理時，請品檢忽略1.1.的規定以特別規定為主 (RMK00248) . 【水痕】因TOP 為YCP 近似深黑色水痕可能嚴重，因此指定CC1生產注意W/Q 使用純水與水量控制 (RMK00588) | 訂單:2503AIX002/001 TOL <生產備註> 事項如下 . 最終製程的下製程 = "TOL" (RMK-E_CHIN) . 烤漆代工分條之內部訂單 2503AIX002/001 (外部訂單 : 2504EOE001/001) (RMK-E_CHIN) | 烤漆代工分條之內部訂單 2503AIX002/001 (外部訂單 : 2504EOE001/001)^^/CC1/CC2/TOL/^^ <<.E_CHIN 2025/03/24 08:52.>> 最終製程的下製程 = "TOL"^^/CC1/CC2/TOL/^^ <<.E_CHIN 2025/03/24 08:52.>> ※※※本單微分條訂單，鋼捲實測寬度≧1225 mm，邊緣管制烤漆轉印單邊≦3 mm 可放行※※※^^/CPL/CR1/CR2/CG1/CG2/CC1/CC2/CGQC/CCQC/^^ <<.E_CHIN 2025/03/24 08:54.>> 分條訂單，超寬可放行。若寬度不足請回饋各線 TED工程師^^/CPL/CR1/CR2/CG1/CG2/CC1/CC2/CGQC/CCQC/^^ <<.E_CHIN 2025/03/24 08:54.>> ★本單烤漆最終分切目標區間可為：1.5～11.7 噸★^^/CG1/CG2/CC1/CC2/CGQC/CCQC/^^ <<.E_CHIN 2025/03/24 08:54.>> ★.這是送外分條訂單，有缺陷要切除時請注意一下，免得重量不足★^^/CPL/CR1/CR2/CG1/CG2/CC1/CC2/CGQC/CCQC/RCL/^^ <<.E_CHIN 2025/03/24 08:54.>> 烤漆出口請盡量朝分切限重上限分切（以減少包裝數）^^/CC1/CC2/CCQC/^^ <<.E_CHIN 2025/03/24 08:54.>> 本單業務：吳佩婷^^/CPL/CR1/CR2/CG1/CG2/CC1/CC2/CGQC/CCQC/RCL/^^ <<.E_CHIN 2025/03/24 08:55.>> | 訂單 2503AIX002/001 修改記錄如下: 20250321 09:07:46 (94057) 退火碼: >> S1, 用途碼: >> COG007, 背面標示: >> S000, 訂單背面顏色(五碼): >> SBH78, 背面漆膜厚: >> 25, 背面漆塗漆型式幾塗幾烤: >> 2, 鉻酸鹽: >> Z, 訂單厚度: >> 0.02, 訂單重: >> 40, 重量容許率(下限): >> 10, 重量容許率(上限): >> 10, 訂單寬度: >> 48.228, 鍍製方式: >> AC, 鋼捲內徑: >> 508, 鋼捲下限重: >> 6, 鋼捲上限重: >> 8.4, 壓花條件碼: >> -, 表面花紋: >> R, 綠色識別碼: >> -, 印刷輥號: >> -, 產品代碼: >> PPGL, 皮膜碼: >> -, 單位別: >> I, 油品種類: >> Z, 塗油量: >> Z, 包裝代碼: >> D9 , 保護膜碼: >> -, 客戶試片取樣數量: >> 0, 客戶試片取樣型式: >> -, 調質碼: >> S, 套筒碼: >> P , 規格: >> A792SSGR33, 製造標準: >> ASTM, 表面處理劑種類: >> Z, 表面處理劑塗佈量: >> Z, 伸長率測試: >> N, 硬度測試碼: >> N, 抗拉強度測試: >> N, 降伏強度測試: >> N, 厚度變異: >> 0, 訂單正面顏色(五碼): >> SYT9P, 正面漆膜厚: >> 25, 正面漆塗漆型式幾塗幾烤: >> 2, 修邊碼: >> Y, 重量碼: >> AW, 鋼捲捲向: >> O, 鍍層碼: >> AZ50, | F:保證1/2 ASTM 厚度公差
PPGL | 2503DCD002/001 | 1. 警告！本用途只適用於高鍍層AZ250以上。有疑問請洽TDCC (OFP00433)-{.不符.} 2. 【提醒】確認本印刷訂單是否需特殊處理 (OFP00563)-{.不符.} 3. 避免客戶下單用途別與色碼不符 (用途碼:CHA020, 正面色碼:NYS3XS 不符)(OFP00029)-{.不符.} | 1. 部分大陸料含B元素超過CNS規範管制，故請原料CNS規範之訂單不要配大陸料 (OFP00684)-{.不符.} | 1. 警告！本用途只適用於高鍍層AZ250以上。有疑問請洽TDCC (OFP00433)-{.不符.} 2. 提醒！孵蛋訂單鍍鋅套桶要加 "S" (OFP00559)-{.不符.} 3. 【提醒】確認本印刷訂單是否需特殊處理 (OFP00563)-{.不符.} 4. 部分大陸料含B元素超過CNS規範管制，故請原料CNS規範之訂單不要配大陸料 (OFP00684)-{.不符.} | 訂單:2503DCD002/001 CPL <生產備註> 事項如下 . 除HGI/ HGL 訂單邊緣不噴油. 其餘皆側緣噴油 (RMK00285) | 訂單:2503DCD002/001 CR1 無 <生產備註> 事項 | 訂單:2503DCD002/001 CR2 無 <生產備註> 事項 | 訂單:2503DCD002/001 CG1 <生產備註> 事項如下 . 1.板形：依TSD鍍鋅板形規格要求。 (RMK00525) . 2.鍍鋅板面品質要求：鍍鋅表面不可有鋅痕,妊娠紋,壓痕,凹陷及刮痕等(同PCM產品之外觀要求)。 (RMK00525) . 3.出口請加鋼套桶(S)，收捲時請避免鋼套桶突出，以利後續熱處理製程作業。 (RMK00525) . 【特殊處理鋼捲】出口請加鋼套桶(S)，收捲時請避免鋼套桶突出，以利後續熱處理製程作業。 (RMK00601) | 訂單:2503DCD002/001 CG2 <生產備註> 事項如下 . 1.板形：依TSD鍍鋅板形規格要求。 (RMK00525) . 2.鍍鋅板面品質要求：鍍鋅表面不可有鋅痕,妊娠紋,壓痕,凹陷及刮痕等(同PCM產品之外觀要求)。 (RMK00525) . 3.出口請加鋼套桶(S)，收捲時請避免鋼套桶突出，以利後續熱處理製程作業。 (RMK00525) . 【特殊處理鋼捲】出口請加鋼套桶(S)，收捲時請避免鋼套桶突出，以利後續熱處理製程作業。 (RMK00601) | 訂單:2503DCD002/001 CC1 <生產備註> 事項如下 . ★品檢注意！JIS&CNS 訂單必須每滿50噸一定要再做一次TEST (RMK00259) . 2015年發生過訴賠。請出口使用鋼套桶前請檢查焊接處，以免捲取後產生折痕 (RMK00381) . 1.第1Pass (RMK00525) . 1.1.線速85mpm，指定CC2生產, 前處理使用表調，只塗裝正面5μ，背面僅前處理不塗漆。 (RMK00525) . 1.2.正面底漆以R塗裝方式，不允許繩紋或塗佈不均..等塗裝缺陷。 (RMK00525) . 1.3.塗佈量請控制95~105%。 (RMK00525) . 1.4.第1Pass生產不用噴背標。 (RMK00525) . 2.第2Pass (RMK00525) . 2.1.線速: 50mpm 印刷輥號: G34-C1300 (RMK00525) . 2.2.第2Pass生產，前處理不必塗裝。 (RMK00525) . 2.3.出口鋼捲請貼“禁止疊放”紅色標籤。收捲張力設定同rough matt。 (RMK00525) . 2.4.Base 2輥R塗裝，濾心50μ，稀釋Thinner為No.2B，粘度50±10”，PMT設定為232℃。 (RMK00525) . 2.5.Printer (Head 1 + Head 3) 2輥印刷砂岩石紋圖案 (NYT37S)。 (RMK00525) . 2.6.Printer 生產時需開熱風。 (RMK00525) . 2.7.Printer Head 4 塗裝KP 1E6172，PMT設定為232℃。 (RMK00525) . 2.8.1E6172 Clear有含骨材，塗裝黏度：先以原液塗裝視塗裝板面狀況作調整。 (RMK00525) . 2.9.Clear稀釋Thinner為No.2B，濾心125μ。 (RMK00525) . 1.第1Pass (RMK00595) . 1.1.線速85mpm，只塗裝正面5μ，背面僅前處理不塗漆。 (RMK00595) . 1.2.正面底漆以R塗裝方式，不允許繩紋或塗佈不均..等塗裝缺陷。 (RMK00595) . 1.3.塗佈量請控制95~105%。 (RMK00595) . 1.4.第1Pass生產不用噴背標。 (RMK00595) | 訂單:2503DCD002/001 CC2 <生產備註> 事項如下 . ★品檢注意！JIS&CNS 訂單必須每滿50噸一定要再做一次TEST (RMK00259) . 2015年發生過訴賠。請出口使用鋼套桶前請檢查焊接處，以免捲取後產生折痕 (RMK00381) . 1.第1Pass (RMK00525) . 1.1.線速85mpm，指定CC2生產, 前處理使用表調，只塗裝正面5μ，背面僅前處理不塗漆。 (RMK00525) . 1.2.正面底漆以R塗裝方式，不允許繩紋或塗佈不均..等塗裝缺陷。 (RMK00525) . 1.3.塗佈量請控制95~105%。 (RMK00525) . 1.4.第1Pass生產不用噴背標。 (RMK00525) . 2.第2Pass (RMK00525) . 2.1.線速: 50mpm 印刷輥號: G34-C1300 (RMK00525) . 2.2.第2Pass生產，前處理不必塗裝。 (RMK00525) . 2.3.出口鋼捲請貼“禁止疊放”紅色標籤。收捲張力設定同rough matt。 (RMK00525) . 2.4.Base 2輥R塗裝，濾心50μ，稀釋Thinner為No.2B，粘度50±10”，PMT設定為232℃。 (RMK00525) . 2.5.Printer (Head 1 + Head 3) 2輥印刷砂岩石紋圖案 (NYT37S)。 (RMK00525) . 2.6.Printer 生產時需開熱風。 (RMK00525) . 2.7.Printer Head 4 塗裝KP 1E6172，PMT設定為232℃。 (RMK00525) . 2.8.1E6172 Clear有含骨材，塗裝黏度：先以原液塗裝視塗裝板面狀況作調整。 (RMK00525) . 2.9.Clear稀釋Thinner為No.2B，濾心125μ。 (RMK00525) . 1.第1Pass (RMK00595) . 1.1.線速85mpm，只塗裝正面5μ，背面僅前處理不塗漆。 (RMK00595) . 1.2.正面底漆以R塗裝方式，不允許繩紋或塗佈不均..等塗裝缺陷。 (RMK00595) . 1.3.塗佈量請控制95~105%。 (RMK00595) . 1.4.第1Pass生產不用噴背標。 (RMK00595) | 訂單:2503DCD002/001 RCL 無 <生產備註> 事項 | 訂單:2503DCD002/001 CCPK 無 <生產備註> 事項 | 訂單:2503DCD002/001 CGQC <品檢備註> 事項如下 . 1.板形：依TSD鍍鋅板形規格要求。 (RMK00525) . 2.鍍鋅板面品質要求：鍍鋅表面不可有鋅痕,妊娠紋,壓痕,凹陷及刮痕等(同PCM產品之外觀要求)。 (RMK00525) . 3.出口請加鋼套桶(S)，收捲時請避免鋼套桶突出，以利後續熱處理製程作業。 (RMK00525) . 【特殊處理鋼捲】出口請加鋼套桶(S)，收捲時請避免鋼套桶突出，以利後續熱處理製程作業。 (RMK00601) | 訂單:2503DCD002/001 CCQC <品檢備註> 事項如下 . ★品檢注意！JIS&CNS 訂單必須每滿50噸一定要再做一次TEST (RMK00259) . 1.第1Pass (RMK00525) . 1.1.線速85mpm，指定CC2生產, 前處理使用表調，只塗裝正面5μ，背面僅前處理不塗漆。 (RMK00525) . 1.2.正面底漆以R塗裝方式，不允許繩紋或塗佈不均..等塗裝缺陷。 (RMK00525) . 1.3.塗佈量請控制95~105%。 (RMK00525) . 1.4.第1Pass生產不用噴背標。 (RMK00525) . 2.第2Pass (RMK00525) . 2.1.線速: 50mpm 印刷輥號: G34-C1300 (RMK00525) . 2.2.第2Pass生產，前處理不必塗裝。 (RMK00525) . 2.3.出口鋼捲請貼“禁止疊放”紅色標籤。收捲張力設定同rough matt。 (RMK00525) . 2.4.Base 2輥R塗裝，濾心50μ，稀釋Thinner為No.2B，粘度50±10”，PMT設定為232℃。 (RMK00525) . 2.5.Printer (Head 1 + Head 3) 2輥印刷砂岩石紋圖案 (NYT37S)。 (RMK00525) . 2.6.Printer 生產時需開熱風。 (RMK00525) . 2.7.Printer Head 4 塗裝KP 1E6172，PMT設定為232℃。 (RMK00525) . 2.8.1E6172 Clear有含骨材，塗裝黏度：先以原液塗裝視塗裝板面狀況作調整。 (RMK00525) . 2.9.Clear稀釋Thinner為No.2B，濾心125μ。 (RMK00525) . 1.第1Pass (RMK00595) . 1.1.線速85mpm，只塗裝正面5μ，背面僅前處理不塗漆。 (RMK00595) . 1.2.正面底漆以R塗裝方式，不允許繩紋或塗佈不均..等塗裝缺陷。 (RMK00595) . 1.3.塗佈量請控制95~105%。 (RMK00595) . 1.4.第1Pass生產不用噴背標。 (RMK00595) | 訂單:2503DCD002/001 TOL 無 <生產備註> 事項 |  | 訂單 2503DCD002/001 修改記錄如下: 20250305 16:51:00 (21003) 退火碼: >> S1, 用途碼: >> CHA020, 背面標示: >> C811, 訂單背面顏色(五碼): >> BW73X, 背面漆膜厚: >> 15, 背面漆塗漆型式幾塗幾烤: >> 2, 鉻酸鹽: >> Z, 訂單厚度: >> 0.326, 訂單重: >> 20, 重量容許率(下限): >> 10, 重量容許率(上限): >> 10, 訂單寬度: >> 1010, 鍍製方式: >> BC, 鋼捲內徑: >> 508, 鋼捲下限重: >> 3, 鋼捲上限重: >> 5, 壓花條件碼: >> -, 表面花紋: >> R, GL鋅花要求下限: >> 0, GL鋅花要求上限: >> 0, 綠色識別碼: >> -, 印刷輥號: >> G34-C1300, 產品代碼: >> PPGL, 皮膜碼: >> -, 單位別: >> M, 油品種類: >> Z, 塗油量: >> Z, 包裝代碼: >> D2 , 保護膜碼: >> -, 客戶試片取樣型式: >> -, 調質碼: >> S, 套筒碼: >> S , 規格: >> CGLCC-20, 製造標準: >> CNS, 表面處理劑種類: >> Z, 表面處理劑塗佈量: >> Z, 伸長率測試: >> N, 硬度測試碼: >> N, 抗拉強度測試: >> N, 降伏強度測試: >> N, 厚度變異: >> 0, 訂單正面顏色(五碼): >> NYS3X, 正面漆膜厚: >> NOM, 正面漆塗漆型式幾塗幾烤: >> 2, 修邊碼: >> Y, 重量碼: >> AW, 鋼捲捲向: >> I, 鍍層碼: >> AZ150, | *:
PPGL | 2503DCD003/001 |  | 1. 部分大陸料含B元素超過CNS規範管制，故請原料CNS規範之訂單不要配大陸料 (OFP00684)-{.不符.} | 1. 訂單若有厚度變異，冷軋厚度公差比照烤漆計算公式 , 但最小為 1/2 公差做設定 (OFP00254)-{.不符.} 2. "偏薄要求訂單" 鍍後厚度減 鍍後厚度下限需大於 0.02 MM,以免發生厚度不足狀況 (OFP00369)-{.不符.} 3. 部分大陸料含B元素超過CNS規範管制，故請原料CNS規範之訂單不要配大陸料 (OFP00684)-{.不符.} | 訂單:2503DCD003/001 CPL <生產備註> 事項如下 . 除HGI/ HGL 訂單邊緣不噴油. 其餘皆側緣噴油 (RMK00285) | 訂單:2503DCD003/001 CR1 <生產備註> 事項如下 . 完軋寬度超出管制值上限≦2mm時,冷軋繼續生產並填寫品質異常通報單給鍍鋅線,以便調整張力與板溫 (RMK00278) | 訂單:2503DCD003/001 CR2 <生產備註> 事項如下 . 完軋寬度超出管制值上限≦2mm時,冷軋繼續生產並填寫品質異常通報單給鍍鋅線,以便調整張力與板溫 (RMK00278) | 訂單:2503DCD003/001 CG1 <生產備註> 事項如下 . 平板類,鍍鋅生產時SKIN PASS & T/L 請依據鍍鋅標準規定生產 (RMK00100) . 鍍鋅表面不可有鋅痕、壓痕、凹陷、及刮傷 、應變痕等。 (RMK00100) . 出口鋼捲盤捲後目視不允許有鼓起. (RMK00100) | 訂單:2503DCD003/001 CG2 <生產備註> 事項如下 . 平板類,鍍鋅生產時SKIN PASS & T/L 請依據鍍鋅標準規定生產 (RMK00100) . 鍍鋅表面不可有鋅痕、壓痕、凹陷、及刮傷 、應變痕等。 (RMK00100) . 出口鋼捲盤捲後目視不允許有鼓起. (RMK00100) | 訂單:2503DCD003/001 CC1 <生產備註> 事項如下 . ★品檢注意！JIS&CNS 訂單必須每滿50噸一定要再做一次TEST (RMK00259) | 訂單:2503DCD003/001 CC2 <生產備註> 事項如下 . ★品檢注意！JIS&CNS 訂單必須每滿50噸一定要再做一次TEST (RMK00259) | 訂單:2503DCD003/001 RCL 無 <生產備註> 事項 | 訂單:2503DCD003/001 CCPK 無 <生產備註> 事項 | 訂單:2503DCD003/001 CGQC 無 <品檢備註> 事項 | 訂單:2503DCD003/001 CCQC <品檢備註> 事項如下 . ★品檢注意！JIS&CNS 訂單必須每滿50噸一定要再做一次TEST (RMK00259) | 訂單:2503DCD003/001 TOL 無 <生產備註> 事項 |  | 訂單 2503DCD003/001 修改記錄如下: 20250306 14:59:06 (24025) 退火碼: >> S1, 用途碼: >> CIA008, 背面標示: >> C814, 訂單背面顏色(五碼): >> BW73Y, 背面漆膜厚: >> 12.5, 背面漆塗漆型式幾塗幾烤: >> 2, 鉻酸鹽: >> Z, 訂單厚度: >> 0.52, 訂單重: >> 65, 重量容許率(下限): >> 10, 重量容許率(上限): >> 10, 訂單寬度: >> 914, 鍍製方式: >> AC, 鋼捲內徑: >> 508, 鋼捲下限重: >> 3, 鋼捲上限重: >> 5, 壓花條件碼: >> -, 表面花紋: >> R, 綠色識別碼: >> -, 印刷輥號: >> -, 產品代碼: >> PPGL, 皮膜碼: >> -, 單位別: >> M, 油品種類: >> Z, 塗油量: >> Z, 包裝代碼: >> D2 , 保護膜碼: >> -, 客戶試片取樣型式: >> -, 調質碼: >> S, 套筒碼: >> R , 規格: >> CGLC400-20, 製造標準: >> CNS, 表面處理劑種類: >> Z, 表面處理劑塗佈量: >> Z, 伸長率測試: >> N, 硬度測試碼: >> N, 抗拉強度測試: >> N, 降伏強度測試: >> N, 厚度變異: >> -1.4, 訂單正面顏色(五碼): >> SY356, 正面漆膜厚: >> 25, 正面漆塗漆型式幾塗幾烤: >> 2, 修邊碼: >> Y, 重量碼: >> AW, 鋼捲捲向: >> I, 鍍層碼: >> AZ150, 20250311 12:07:04 (24025) 訂單重: 65 >> 30, 20250311 13:14:29 (24025) 訂單重: 30 >> 65, | H:厚度偏薄
PPGL | 2503DCD003/002 |  | 1. 部分大陸料含B元素超過CNS規範管制，故請原料CNS規範之訂單不要配大陸料 (OFP00684)-{.不符.} | 1. 訂單若有厚度變異，冷軋厚度公差比照烤漆計算公式 , 但最小為 1/2 公差做設定 (OFP00254)-{.不符.} 2. "偏薄要求訂單" 鍍後厚度減 鍍後厚度下限需大於 0.02 MM,以免發生厚度不足狀況 (OFP00369)-{.不符.} 3. 部分大陸料含B元素超過CNS規範管制，故請原料CNS規範之訂單不要配大陸料 (OFP00684)-{.不符.} | 訂單:2503DCD003/002 CPL <生產備註> 事項如下 . 除HGI/ HGL 訂單邊緣不噴油. 其餘皆側緣噴油 (RMK00285) | 訂單:2503DCD003/002 CR1 <生產備註> 事項如下 . 完軋寬度超出管制值上限≦2mm時,冷軋繼續生產並填寫品質異常通報單給鍍鋅線,以便調整張力與板溫 (RMK00278) | 訂單:2503DCD003/002 CR2 <生產備註> 事項如下 . 完軋寬度超出管制值上限≦2mm時,冷軋繼續生產並填寫品質異常通報單給鍍鋅線,以便調整張力與板溫 (RMK00278) | 訂單:2503DCD003/002 CG1 <生產備註> 事項如下 . 平板類,鍍鋅生產時SKIN PASS & T/L 請依據鍍鋅標準規定生產 (RMK00100) . 鍍鋅表面不可有鋅痕、壓痕、凹陷、及刮傷 、應變痕等。 (RMK00100) . 出口鋼捲盤捲後目視不允許有鼓起. (RMK00100) | 訂單:2503DCD003/002 CG2 <生產備註> 事項如下 . 平板類,鍍鋅生產時SKIN PASS & T/L 請依據鍍鋅標準規定生產 (RMK00100) . 鍍鋅表面不可有鋅痕、壓痕、凹陷、及刮傷 、應變痕等。 (RMK00100) . 出口鋼捲盤捲後目視不允許有鼓起. (RMK00100) | 訂單:2503DCD003/002 CC1 <生產備註> 事項如下 . ★品檢注意！JIS&CNS 訂單必須每滿50噸一定要再做一次TEST (RMK00259) | 訂單:2503DCD003/002 CC2 <生產備註> 事項如下 . ★品檢注意！JIS&CNS 訂單必須每滿50噸一定要再做一次TEST (RMK00259) | 訂單:2503DCD003/002 RCL 無 <生產備註> 事項 | 訂單:2503DCD003/002 CCPK 無 <生產備註> 事項 | 訂單:2503DCD003/002 CGQC 無 <品檢備註> 事項 | 訂單:2503DCD003/002 CCQC <品檢備註> 事項如下 . ★品檢注意！JIS&CNS 訂單必須每滿50噸一定要再做一次TEST (RMK00259) | 訂單:2503DCD003/002 TOL 無 <生產備註> 事項 |  | 訂單 2503DCD003/002 修改記錄如下: 20250306 14:59:09 (24025) 退火碼: >> S1, 用途碼: >> CIA008, 背面標示: >> C814, 訂單背面顏色(五碼): >> BW73Y, 背面漆膜厚: >> 12.5, 背面漆塗漆型式幾塗幾烤: >> 2, 鉻酸鹽: >> Z, 訂單厚度: >> 0.52, 訂單重: >> 105, 重量容許率(下限): >> 10, 重量容許率(上限): >> 10, 訂單寬度: >> 914, 鍍製方式: >> AC, 鋼捲內徑: >> 508, 鋼捲下限重: >> 3, 鋼捲上限重: >> 5, 壓花條件碼: >> -, 表面花紋: >> R, 綠色識別碼: >> -, 印刷輥號: >> -, 產品代碼: >> PPGL, 皮膜碼: >> -, 單位別: >> M, 油品種類: >> Z, 塗油量: >> Z, 包裝代碼: >> D2 , 保護膜碼: >> -, 客戶試片取樣型式: >> -, 調質碼: >> S, 套筒碼: >> R , 規格: >> CGLC400-20, 製造標準: >> CNS, 表面處理劑種類: >> Z, 表面處理劑塗佈量: >> Z, 伸長率測試: >> N, 硬度測試碼: >> N, 抗拉強度測試: >> N, 降伏強度測試: >> N, 厚度變異: >> -1.4, 訂單正面顏色(五碼): >> SC306, 正面漆膜厚: >> 25, 正面漆塗漆型式幾塗幾烤: >> 2, 修邊碼: >> Y, 重量碼: >> AW, 鋼捲捲向: >> I, 鍍層碼: >> AZ150, 20250311 12:07:07 (24025) 訂單重: 105 >> 100, 20250311 13:14:31 (24025) 訂單重: 100 >> 105, | H:厚度偏薄
PPSUS | 2503DCD004/001 |  |  | 1. PPSUS&PPAL 單位長度(M/T)要自己算完後修改 SOP內容。RD洗衣機外殼用可用 -0.04～0 去算 (OFP00649)-{.不符.} | 訂單:2503DCD004/001 CPL 無 <生產備註> 事項 | 訂單:2503DCD004/001 CR1 無 <生產備註> 事項 | 訂單:2503DCD004/001 CR2 無 <生產備註> 事項 | 訂單:2503DCD004/001 CG1 無 <生產備註> 事項 | 訂單:2503DCD004/001 CG2 無 <生產備註> 事項 | 訂單:2503DCD004/001 CC1 <生產備註> 事項如下 . 【套桶選用注意】因 STAGGER捲取，因此必須使用比訂單寬度寬的套桶 (RMK-E_CHIN) . 1.入口板厚以平凸分釐卡量測,其W/D距板邊10mm處量測 (RMK00619) . 2.入口急峻度≦0.7%，毛邊(雙平頭分釐卡)≦30μm(一定要落實記錄，以作為品質追蹤依據) (RMK00619) . 3.出/入口鼓起≦0.5mm超出管制規格請TSD送RCL確認板形 (RMK00619) . 4.前處理皮膜Si=14±5 mg/m2於CC2品檢室Twin-X:NRC350-Si(SUS304)檢測 (RMK00619) . 5.其餘品質管制若無特別註明，則以對應的烤漆產品用途管制 (RMK00619) . 6.【捲取+套桶】出口一律 STAGGER 捲取，並使用比訂單寬度"加寬"的套桶（一般為"P"，超低光澤與印刷為"S"） (RMK00619) | 訂單:2503DCD004/001 CC2 <生產備註> 事項如下 . 【套桶選用注意】因 STAGGER捲取，因此必須使用比訂單寬度寬的套桶 (RMK-E_CHIN) . 1.入口板厚以平凸分釐卡量測,其W/D距板邊10mm處量測 (RMK00619) . 2.入口急峻度≦0.7%，毛邊(雙平頭分釐卡)≦30μm(一定要落實記錄，以作為品質追蹤依據) (RMK00619) . 3.出/入口鼓起≦0.5mm超出管制規格請TSD送RCL確認板形 (RMK00619) . 4.前處理皮膜Si=14±5 mg/m2於CC2品檢室Twin-X:NRC350-Si(SUS304)檢測 (RMK00619) . 5.其餘品質管制若無特別註明，則以對應的烤漆產品用途管制 (RMK00619) . 6.【捲取+套桶】出口一律 STAGGER 捲取，並使用比訂單寬度"加寬"的套桶（一般為"P"，超低光澤與印刷為"S"） (RMK00619) | 訂單:2503DCD004/001 RCL 無 <生產備註> 事項 | 訂單:2503DCD004/001 CCPK 無 <生產備註> 事項 | 訂單:2503DCD004/001 CGQC 無 <品檢備註> 事項 | 訂單:2503DCD004/001 CCQC <品檢備註> 事項如下 . 【套桶選用注意】因 STAGGER捲取，因此必須使用比訂單寬度寬的套桶 (RMK-E_CHIN) . 1.入口板厚以平凸分釐卡量測,其W/D距板邊10mm處量測 (RMK00619) . 2.入口急峻度≦0.7%，毛邊(雙平頭分釐卡)≦30μm(一定要落實記錄，以作為品質追蹤依據) (RMK00619) . 3.出/入口鼓起≦0.5mm超出管制規格請TSD送RCL確認板形 (RMK00619) . 4.前處理皮膜Si=14±5 mg/m2於CC2品檢室Twin-X:NRC350-Si(SUS304)檢測 (RMK00619) . 5.其餘品質管制若無特別註明，則以對應的烤漆產品用途管制 (RMK00619) . 6.【捲取+套桶】出口一律 STAGGER 捲取，並使用比訂單寬度"加寬"的套桶（一般為"P"，超低光澤與印刷為"S"） (RMK00619) | 訂單:2503DCD004/001 TOL 無 <生產備註> 事項 | 【套桶選用注意】因 STAGGER捲取，因此必須使用比訂單寬度寬的套桶 ^^/CC1/CC2/CCQC/^^ <<.E_CHIN 2025/03/13 15:21.>> | 訂單 2503DCD004/001 修改記錄如下: 20250313 08:33:19 (22030) 退火碼: >> S1, 用途碼: >> CIA008, 背面標示: >> C989, 訂單背面顏色(五碼): >> BW73Y, 背面漆膜厚: >> 12.5, 背面漆塗漆型式幾塗幾烤: >> 2, 鉻酸鹽: >> Z, 訂單厚度: >> 0.46, 訂單重: >> 75, 重量容許率(下限): >> 10, 重量容許率(上限): >> 10, 訂單寬度: >> 914, 鍍製方式: >> BC, 鋼捲內徑: >> 508, 鋼捲下限重: >> 3, 鋼捲上限重: >> 5, 壓花條件碼: >> -, 表面花紋: >> -, 綠色識別碼: >> -, 印刷輥號: >> -, 產品代碼: >> PPSUS, 皮膜碼: >> -, 單位別: >> M, 油品種類: >> Z, 塗油量: >> Z, 包裝代碼: >> A3 , 保護膜碼: >> -, 客戶試片取樣型式: >> -, 調質碼: >> S, 套筒碼: >> P , 規格: >> CSUS304-20, 製造標準: >> SYSCO, 表面處理劑種類: >> Z, 表面處理劑塗佈量: >> Z, 伸長率測試: >> N, 硬度測試碼: >> N, 抗拉強度測試: >> N, 降伏強度測試: >> N, 訂單正面顏色(五碼): >> 2Y730, 正面漆膜厚: >> 25, 正面漆塗漆型式幾塗幾烤: >> 2, 修邊碼: >> Y, 重量碼: >> AW, 鋼捲捲向: >> I, 鍍層碼: >> -, | *:
PPSUS | 2503DCD004/002 |  |  | 1. PPSUS&PPAL 單位長度(M/T)要自己算完後修改 SOP內容。RD洗衣機外殼用可用 -0.04～0 去算 (OFP00649)-{.不符.} | 訂單:2503DCD004/002 CPL 無 <生產備註> 事項 | 訂單:2503DCD004/002 CR1 無 <生產備註> 事項 | 訂單:2503DCD004/002 CR2 無 <生產備註> 事項 | 訂單:2503DCD004/002 CG1 無 <生產備註> 事項 | 訂單:2503DCD004/002 CG2 無 <生產備註> 事項 | 訂單:2503DCD004/002 CC1 <生產備註> 事項如下 . 1.入口板厚以平凸分釐卡量測,其W/D距板邊10mm處量測 (RMK00619) . 2.入口急峻度≦0.7%，毛邊(雙平頭分釐卡)≦30μm(一定要落實記錄，以作為品質追蹤依據) (RMK00619) . 3.出/入口鼓起≦0.5mm超出管制規格請TSD送RCL確認板形 (RMK00619) . 4.前處理皮膜Si=14±5 mg/m2於CC2品檢室Twin-X:NRC350-Si(SUS304)檢測 (RMK00619) . 5.其餘品質管制若無特別註明，則以對應的烤漆產品用途管制 (RMK00619) . 6.【捲取+套桶】出口一律 STAGGER 捲取，並使用比訂單寬度"加寬"的套桶（一般為"P"，超低光澤與印刷為"S"） (RMK00619) | 訂單:2503DCD004/002 CC2 <生產備註> 事項如下 . 1.入口板厚以平凸分釐卡量測,其W/D距板邊10mm處量測 (RMK00619) . 2.入口急峻度≦0.7%，毛邊(雙平頭分釐卡)≦30μm(一定要落實記錄，以作為品質追蹤依據) (RMK00619) . 3.出/入口鼓起≦0.5mm超出管制規格請TSD送RCL確認板形 (RMK00619) . 4.前處理皮膜Si=14±5 mg/m2於CC2品檢室Twin-X:NRC350-Si(SUS304)檢測 (RMK00619) . 5.其餘品質管制若無特別註明，則以對應的烤漆產品用途管制 (RMK00619) . 6.【捲取+套桶】出口一律 STAGGER 捲取，並使用比訂單寬度"加寬"的套桶（一般為"P"，超低光澤與印刷為"S"） (RMK00619) | 訂單:2503DCD004/002 RCL 無 <生產備註> 事項 | 訂單:2503DCD004/002 CCPK 無 <生產備註> 事項 | 訂單:2503DCD004/002 CGQC 無 <品檢備註> 事項 | 訂單:2503DCD004/002 CCQC <品檢備註> 事項如下 . 1.入口板厚以平凸分釐卡量測,其W/D距板邊10mm處量測 (RMK00619) . 2.入口急峻度≦0.7%，毛邊(雙平頭分釐卡)≦30μm(一定要落實記錄，以作為品質追蹤依據) (RMK00619) . 3.出/入口鼓起≦0.5mm超出管制規格請TSD送RCL確認板形 (RMK00619) . 4.前處理皮膜Si=14±5 mg/m2於CC2品檢室Twin-X:NRC350-Si(SUS304)檢測 (RMK00619) . 5.其餘品質管制若無特別註明，則以對應的烤漆產品用途管制 (RMK00619) . 6.【捲取+套桶】出口一律 STAGGER 捲取，並使用比訂單寬度"加寬"的套桶（一般為"P"，超低光澤與印刷為"S"） (RMK00619) | 訂單:2503DCD004/002 TOL 無 <生產備註> 事項 |  | 訂單 2503DCD004/002 修改記錄如下: 20250313 08:33:22 (22030) 退火碼: >> S1, 用途碼: >> CIA008, 背面標示: >> C989, 訂單背面顏色(五碼): >> BW73Y, 背面漆膜厚: >> 12.5, 背面漆塗漆型式幾塗幾烤: >> 2, 鉻酸鹽: >> Z, 訂單厚度: >> 0.46, 訂單重: >> 75, 重量容許率(下限): >> 10, 重量容許率(上限): >> 10, 訂單寬度: >> 914, 鍍製方式: >> BC, 鋼捲內徑: >> 508, 鋼捲下限重: >> 3, 鋼捲上限重: >> 5, 壓花條件碼: >> -, 表面花紋: >> -, 綠色識別碼: >> -, 印刷輥號: >> -, 產品代碼: >> PPSUS, 皮膜碼: >> -, 單位別: >> M, 油品種類: >> Z, 塗油量: >> Z, 包裝代碼: >> A3 , 保護膜碼: >> -, 客戶試片取樣型式: >> -, 調質碼: >> S, 套筒碼: >> P , 規格: >> CSUS304-20, 製造標準: >> SYSCO, 表面處理劑種類: >> Z, 表面處理劑塗佈量: >> Z, 伸長率測試: >> N, 硬度測試碼: >> N, 抗拉強度測試: >> N, 降伏強度測試: >> N, 訂單正面顏色(五碼): >> 1C460, 正面漆膜厚: >> 25, 正面漆塗漆型式幾塗幾烤: >> 2, 修邊碼: >> Y, 重量碼: >> AW, 鋼捲捲向: >> I, 鍍層碼: >> -, | *:
PPSUS | 2503DCD004/003 |  |  | 1. PPSUS&PPAL 單位長度(M/T)要自己算完後修改 SOP內容。RD洗衣機外殼用可用 -0.04～0 去算 (OFP00649)-{.不符.} | 訂單:2503DCD004/003 CPL 無 <生產備註> 事項 | 訂單:2503DCD004/003 CR1 無 <生產備註> 事項 | 訂單:2503DCD004/003 CR2 無 <生產備註> 事項 | 訂單:2503DCD004/003 CG1 <生產備註> 事項如下 . 瓦形屋頂用 注意鍍層控制範圍：min=標準值，Max=標準值+30 (RMK00103) . 因成形性需求故鍍層量有上限管制，排程變換前後一顆分切請U3暫留，待產線確認鍍層量後再行處置。 (RMK00103) | 訂單:2503DCD004/003 CG2 <生產備註> 事項如下 . 瓦形屋頂用 注意鍍層控制範圍：min=標準值，Max=標準值+30 (RMK00103) . 因成形性需求故鍍層量有上限管制，排程變換前後一顆分切請U3暫留，待產線確認鍍層量後再行處置。 (RMK00103) | 訂單:2503DCD004/003 CC1 <生產備註> 事項如下 . 超低光澤產品,色差計塗佈量依據5+20U為基準。RYF89 以5+22U為基準。 (RMK00103) . 請出口人員貼上"請勿堆疊"紅色標簽. (RMK00103) . R字頭色碼 MASS 目標100%~115%之間. (RMK00103) . R字頭色碼塗佈量須在20U以上,不然會有白色點狀(繩紋),已被客戶訴賠. (RMK00103) . 捲起單位張力請加大至 5.5（有另行備註要求張力設定時，依另行備註需求設定）） (RMK00103) . 1.入口板厚以平凸分釐卡量測,其W/D距板邊10mm處量測 (RMK00619) . 2.入口急峻度≦0.7%，毛邊(雙平頭分釐卡)≦30μm(一定要落實記錄，以作為品質追蹤依據) (RMK00619) . 3.出/入口鼓起≦0.5mm超出管制規格請TSD送RCL確認板形 (RMK00619) . 4.前處理皮膜Si=14±5 mg/m2於CC2品檢室Twin-X:NRC350-Si(SUS304)檢測 (RMK00619) . 5.其餘品質管制若無特別註明，則以對應的烤漆產品用途管制 (RMK00619) . 6.【捲取+套桶】出口一律 STAGGER 捲取，並使用比訂單寬度"加寬"的套桶（一般為"P"，超低光澤與印刷為"S"） (RMK00619) | 訂單:2503DCD004/003 CC2 <生產備註> 事項如下 . 超低光澤產品,色差計塗佈量依據5+20U為基準。RYF89 以5+22U為基準。 (RMK00103) . 請出口人員貼上"請勿堆疊"紅色標簽. (RMK00103) . R字頭色碼 MASS 目標100%~115%之間. (RMK00103) . R字頭色碼塗佈量須在20U以上,不然會有白色點狀(繩紋),已被客戶訴賠. (RMK00103) . 1.入口板厚以平凸分釐卡量測,其W/D距板邊10mm處量測 (RMK00619) . 2.入口急峻度≦0.7%，毛邊(雙平頭分釐卡)≦30μm(一定要落實記錄，以作為品質追蹤依據) (RMK00619) . 3.出/入口鼓起≦0.5mm超出管制規格請TSD送RCL確認板形 (RMK00619) . 4.前處理皮膜Si=14±5 mg/m2於CC2品檢室Twin-X:NRC350-Si(SUS304)檢測 (RMK00619) . 5.其餘品質管制若無特別註明，則以對應的烤漆產品用途管制 (RMK00619) . 6.【捲取+套桶】出口一律 STAGGER 捲取，並使用比訂單寬度"加寬"的套桶（一般為"P"，超低光澤與印刷為"S"） (RMK00619) | 訂單:2503DCD004/003 RCL 無 <生產備註> 事項 | 訂單:2503DCD004/003 CCPK 無 <生產備註> 事項 | 訂單:2503DCD004/003 CGQC <品檢備註> 事項如下 . 瓦形屋頂用 注意鍍層控制範圍：min=標準值，Max=標準值+30 (RMK00103) | 訂單:2503DCD004/003 CCQC <品檢備註> 事項如下 . 超低光澤產品,色差計塗佈量依據5+20U為基準。RYF89 以5+22U為基準。 (RMK00103) . R字頭色碼 MASS 目標100%~115%之間. (RMK00103) . 1.入口板厚以平凸分釐卡量測,其W/D距板邊10mm處量測 (RMK00619) . 2.入口急峻度≦0.7%，毛邊(雙平頭分釐卡)≦30μm(一定要落實記錄，以作為品質追蹤依據) (RMK00619) . 3.出/入口鼓起≦0.5mm超出管制規格請TSD送RCL確認板形 (RMK00619) . 4.前處理皮膜Si=14±5 mg/m2於CC2品檢室Twin-X:NRC350-Si(SUS304)檢測 (RMK00619) . 5.其餘品質管制若無特別註明，則以對應的烤漆產品用途管制 (RMK00619) . 6.【捲取+套桶】出口一律 STAGGER 捲取，並使用比訂單寬度"加寬"的套桶（一般為"P"，超低光澤與印刷為"S"） (RMK00619) | 訂單:2503DCD004/003 TOL 無 <生產備註> 事項 |  | 訂單 2503DCD004/003 修改記錄如下: 20250313 08:33:25 (22030) 退火碼: >> S1, 用途碼: >> CIA008, 背面標示: >> C989, 訂單背面顏色(五碼): >> BW73Y, 背面漆膜厚: >> 12.5, 背面漆塗漆型式幾塗幾烤: >> 2, 鉻酸鹽: >> Z, 訂單厚度: >> 0.46, 訂單重: >> 25, 重量容許率(下限): >> 10, 重量容許率(上限): >> 10, 訂單寬度: >> 914, 鍍製方式: >> BC, 鋼捲內徑: >> 508, 鋼捲下限重: >> 3, 鋼捲上限重: >> 5, 壓花條件碼: >> -, 表面花紋: >> -, 綠色識別碼: >> -, 印刷輥號: >> -, 產品代碼: >> PPSUS, 皮膜碼: >> -, 單位別: >> M, 油品種類: >> Z, 塗油量: >> Z, 包裝代碼: >> A3 , 保護膜碼: >> -, 客戶試片取樣型式: >> -, 調質碼: >> S, 套筒碼: >> S , 規格: >> CSUS304-20, 製造標準: >> SYSCO, 表面處理劑種類: >> Z, 表面處理劑塗佈量: >> Z, 伸長率測試: >> N, 硬度測試碼: >> N, 抗拉強度測試: >> N, 降伏強度測試: >> N, 訂單正面顏色(五碼): >> RYF89, 正面漆膜厚: >> 25, 正面漆塗漆型式幾塗幾烤: >> 2, 修邊碼: >> Y, 重量碼: >> AW, 鋼捲捲向: >> I, 鍍層碼: >> -, | *:
PPSUS | 2503DCD004/004 |  |  | 1. PPSUS&PPAL 單位長度(M/T)要自己算完後修改 SOP內容。RD洗衣機外殼用可用 -0.04～0 去算 (OFP00649)-{.不符.} | 訂單:2503DCD004/004 CPL 無 <生產備註> 事項 | 訂單:2503DCD004/004 CR1 無 <生產備註> 事項 | 訂單:2503DCD004/004 CR2 無 <生產備註> 事項 | 訂單:2503DCD004/004 CG1 無 <生產備註> 事項 | 訂單:2503DCD004/004 CG2 無 <生產備註> 事項 | 訂單:2503DCD004/004 CC1 <生產備註> 事項如下 . 1.入口板厚以平凸分釐卡量測,其W/D距板邊10mm處量測 (RMK00619) . 2.入口急峻度≦0.7%，毛邊(雙平頭分釐卡)≦30μm(一定要落實記錄，以作為品質追蹤依據) (RMK00619) . 3.出/入口鼓起≦0.5mm超出管制規格請TSD送RCL確認板形 (RMK00619) . 4.前處理皮膜Si=14±5 mg/m2於CC2品檢室Twin-X:NRC350-Si(SUS304)檢測 (RMK00619) . 5.其餘品質管制若無特別註明，則以對應的烤漆產品用途管制 (RMK00619) . 6.【捲取+套桶】出口一律 STAGGER 捲取，並使用比訂單寬度"加寬"的套桶（一般為"P"，超低光澤與印刷為"S"） (RMK00619) | 訂單:2503DCD004/004 CC2 <生產備註> 事項如下 . 1.入口板厚以平凸分釐卡量測,其W/D距板邊10mm處量測 (RMK00619) . 2.入口急峻度≦0.7%，毛邊(雙平頭分釐卡)≦30μm(一定要落實記錄，以作為品質追蹤依據) (RMK00619) . 3.出/入口鼓起≦0.5mm超出管制規格請TSD送RCL確認板形 (RMK00619) . 4.前處理皮膜Si=14±5 mg/m2於CC2品檢室Twin-X:NRC350-Si(SUS304)檢測 (RMK00619) . 5.其餘品質管制若無特別註明，則以對應的烤漆產品用途管制 (RMK00619) . 6.【捲取+套桶】出口一律 STAGGER 捲取，並使用比訂單寬度"加寬"的套桶（一般為"P"，超低光澤與印刷為"S"） (RMK00619) | 訂單:2503DCD004/004 RCL 無 <生產備註> 事項 | 訂單:2503DCD004/004 CCPK 無 <生產備註> 事項 | 訂單:2503DCD004/004 CGQC 無 <品檢備註> 事項 | 訂單:2503DCD004/004 CCQC <品檢備註> 事項如下 . 1.入口板厚以平凸分釐卡量測,其W/D距板邊10mm處量測 (RMK00619) . 2.入口急峻度≦0.7%，毛邊(雙平頭分釐卡)≦30μm(一定要落實記錄，以作為品質追蹤依據) (RMK00619) . 3.出/入口鼓起≦0.5mm超出管制規格請TSD送RCL確認板形 (RMK00619) . 4.前處理皮膜Si=14±5 mg/m2於CC2品檢室Twin-X:NRC350-Si(SUS304)檢測 (RMK00619) . 5.其餘品質管制若無特別註明，則以對應的烤漆產品用途管制 (RMK00619) . 6.【捲取+套桶】出口一律 STAGGER 捲取，並使用比訂單寬度"加寬"的套桶（一般為"P"，超低光澤與印刷為"S"） (RMK00619) | 訂單:2503DCD004/004 TOL 無 <生產備註> 事項 |  | 訂單 2503DCD004/004 修改記錄如下: 20250313 08:33:27 (22030) 退火碼: >> S1, 用途碼: >> CIA008, 背面標示: >> C989, 訂單背面顏色(五碼): >> BW73Y, 背面漆膜厚: >> 12.5, 背面漆塗漆型式幾塗幾烤: >> 2, 鉻酸鹽: >> Z, 訂單厚度: >> 0.46, 訂單重: >> 25, 重量容許率(下限): >> 10, 重量容許率(上限): >> 10, 訂單寬度: >> 914, 鍍製方式: >> BC, 鋼捲內徑: >> 508, 鋼捲下限重: >> 3, 鋼捲上限重: >> 5, 壓花條件碼: >> -, 表面花紋: >> -, 綠色識別碼: >> -, 印刷輥號: >> -, 產品代碼: >> PPSUS, 皮膜碼: >> -, 單位別: >> M, 油品種類: >> Z, 塗油量: >> Z, 包裝代碼: >> A3 , 保護膜碼: >> -, 客戶試片取樣型式: >> -, 調質碼: >> S, 套筒碼: >> P , 規格: >> CSUS304-20, 製造標準: >> SYSCO, 表面處理劑種類: >> Z, 表面處理劑塗佈量: >> Z, 伸長率測試: >> N, 硬度測試碼: >> N, 抗拉強度測試: >> N, 降伏強度測試: >> N, 訂單正面顏色(五碼): >> 1G380, 正面漆膜厚: >> 25, 正面漆塗漆型式幾塗幾烤: >> 2, 修邊碼: >> Y, 重量碼: >> AW, 鋼捲捲向: >> I, 鍍層碼: >> -, | *:
PPSUS | 2503DCD008/001 |  |  | 1. PPSUS&PPAL 單位長度(M/T)要自己算完後修改 SOP內容。RD洗衣機外殼用可用 -0.04～0 去算 (OFP00649)-{.不符.} 2. 2025/01/03 生產週報決議 SUS443&304 一律指定 CC2(目的：確保板形) (OFP00724)-{.不符.} | 訂單:2503DCD008/001 CPL 無 <生產備註> 事項 | 訂單:2503DCD008/001 CR1 無 <生產備註> 事項 | 訂單:2503DCD008/001 CR2 無 <生產備註> 事項 | 訂單:2503DCD008/001 CG1 無 <生產備註> 事項 | 訂單:2503DCD008/001 CG2 無 <生產備註> 事項 | 訂單:2503DCD008/001 CC1 <生產備註> 事項如下 . 1.入口板厚以平凸分釐卡量測,其W/D距板邊10mm處量測 (RMK00619) . 2.入口急峻度≦0.7%，毛邊(雙平頭分釐卡)≦30μm(一定要落實記錄，以作為品質追蹤依據) (RMK00619) . 3.出/入口鼓起≦0.5mm超出管制規格請TSD送RCL確認板形 (RMK00619) . 4.前處理皮膜Si=14±5 mg/m2於CC2品檢室Twin-X:NRC350-Si(SUS304)檢測 (RMK00619) . 5.其餘品質管制若無特別註明，則以對應的烤漆產品用途管制 (RMK00619) . 6.【捲取+套桶】出口一律 STAGGER 捲取，並使用比訂單寬度"加寬"的套桶（一般為"P"，超低光澤與印刷為"S"） (RMK00619) | 訂單:2503DCD008/001 CC2 <生產備註> 事項如下 . 1.入口板厚以平凸分釐卡量測,其W/D距板邊10mm處量測 (RMK00619) . 2.入口急峻度≦0.7%，毛邊(雙平頭分釐卡)≦30μm(一定要落實記錄，以作為品質追蹤依據) (RMK00619) . 3.出/入口鼓起≦0.5mm超出管制規格請TSD送RCL確認板形 (RMK00619) . 4.前處理皮膜Si=14±5 mg/m2於CC2品檢室Twin-X:NRC350-Si(SUS304)檢測 (RMK00619) . 5.其餘品質管制若無特別註明，則以對應的烤漆產品用途管制 (RMK00619) . 6.【捲取+套桶】出口一律 STAGGER 捲取，並使用比訂單寬度"加寬"的套桶（一般為"P"，超低光澤與印刷為"S"） (RMK00619) | 訂單:2503DCD008/001 RCL 無 <生產備註> 事項 | 訂單:2503DCD008/001 CCPK 無 <生產備註> 事項 | 訂單:2503DCD008/001 CGQC 無 <品檢備註> 事項 | 訂單:2503DCD008/001 CCQC <品檢備註> 事項如下 . 1.入口板厚以平凸分釐卡量測,其W/D距板邊10mm處量測 (RMK00619) . 2.入口急峻度≦0.7%，毛邊(雙平頭分釐卡)≦30μm(一定要落實記錄，以作為品質追蹤依據) (RMK00619) . 3.出/入口鼓起≦0.5mm超出管制規格請TSD送RCL確認板形 (RMK00619) . 4.前處理皮膜Si=14±5 mg/m2於CC2品檢室Twin-X:NRC350-Si(SUS304)檢測 (RMK00619) . 5.其餘品質管制若無特別註明，則以對應的烤漆產品用途管制 (RMK00619) . 6.【捲取+套桶】出口一律 STAGGER 捲取，並使用比訂單寬度"加寬"的套桶（一般為"P"，超低光澤與印刷為"S"） (RMK00619) | 訂單:2503DCD008/001 TOL 無 <生產備註> 事項 |  | 訂單 2503DCD008/001 修改記錄如下: 20250313 13:19:20 (22030) 退火碼: >> S1, 用途碼: >> CIA008, 背面標示: >> C989, 訂單背面顏色(五碼): >> BW73Y, 背面漆膜厚: >> 12.5, 背面漆塗漆型式幾塗幾烤: >> 2, 鉻酸鹽: >> Z, 訂單厚度: >> 0.46, 訂單重: >> 165, 重量容許率(下限): >> 10, 重量容許率(上限): >> 10, 訂單寬度: >> 914, 鍍製方式: >> BC, 鋼捲內徑: >> 508, 鋼捲下限重: >> 4, 鋼捲上限重: >> 4.9, 壓花條件碼: >> -, 表面花紋: >> -, 綠色識別碼: >> -, 印刷輥號: >> -, 產品代碼: >> PPSUS, 皮膜碼: >> -, 單位別: >> M, 油品種類: >> Z, 塗油量: >> Z, 包裝代碼: >> A3 , 保護膜碼: >> -, 客戶試片取樣型式: >> -, 調質碼: >> S, 套筒碼: >> P , 規格: >> CSUS304-20, 製造標準: >> SYSCO, 表面處理劑種類: >> Z, 表面處理劑塗佈量: >> Z, 伸長率測試: >> N, 硬度測試碼: >> N, 抗拉強度測試: >> N, 降伏強度測試: >> N, 厚度變異: >> 0, 訂單正面顏色(五碼): >> 1C460, 正面漆膜厚: >> 25, 正面漆塗漆型式幾塗幾烤: >> 2, 修邊碼: >> Y, 重量碼: >> AW, 鋼捲捲向: >> I, 鍍層碼: >> -, | *:
PPSUS | 2503DCD008/002 |  |  | 1. PPSUS&PPAL 單位長度(M/T)要自己算完後修改 SOP內容。RD洗衣機外殼用可用 -0.04～0 去算 (OFP00649)-{.不符.} 2. 2025/01/03 生產週報決議 SUS443&304 一律指定 CC2(目的：確保板形) (OFP00724)-{.不符.} | 訂單:2503DCD008/002 CPL 無 <生產備註> 事項 | 訂單:2503DCD008/002 CR1 無 <生產備註> 事項 | 訂單:2503DCD008/002 CR2 無 <生產備註> 事項 | 訂單:2503DCD008/002 CG1 無 <生產備註> 事項 | 訂單:2503DCD008/002 CG2 無 <生產備註> 事項 | 訂單:2503DCD008/002 CC1 <生產備註> 事項如下 . 【套桶選用注意】因 STAGGER捲取，因此必須使用比訂單寬度寬的套桶 (RMK-BS_WAN) . 1.入口板厚以平凸分釐卡量測,其W/D距板邊10mm處量測 (RMK00619) . 2.入口急峻度≦0.7%，毛邊(雙平頭分釐卡)≦30μm(一定要落實記錄，以作為品質追蹤依據) (RMK00619) . 3.出/入口鼓起≦0.5mm超出管制規格請TSD送RCL確認板形 (RMK00619) . 4.前處理皮膜Si=14±5 mg/m2於CC2品檢室Twin-X:NRC350-Si(SUS304)檢測 (RMK00619) . 5.其餘品質管制若無特別註明，則以對應的烤漆產品用途管制 (RMK00619) . 6.【捲取+套桶】出口一律 STAGGER 捲取，並使用比訂單寬度"加寬"的套桶（一般為"P"，超低光澤與印刷為"S"） (RMK00619) | 訂單:2503DCD008/002 CC2 <生產備註> 事項如下 . 【套桶選用注意】因 STAGGER捲取，因此必須使用比訂單寬度寬的套桶 (RMK-BS_WAN) . 1.入口板厚以平凸分釐卡量測,其W/D距板邊10mm處量測 (RMK00619) . 2.入口急峻度≦0.7%，毛邊(雙平頭分釐卡)≦30μm(一定要落實記錄，以作為品質追蹤依據) (RMK00619) . 3.出/入口鼓起≦0.5mm超出管制規格請TSD送RCL確認板形 (RMK00619) . 4.前處理皮膜Si=14±5 mg/m2於CC2品檢室Twin-X:NRC350-Si(SUS304)檢測 (RMK00619) . 5.其餘品質管制若無特別註明，則以對應的烤漆產品用途管制 (RMK00619) . 6.【捲取+套桶】出口一律 STAGGER 捲取，並使用比訂單寬度"加寬"的套桶（一般為"P"，超低光澤與印刷為"S"） (RMK00619) | 訂單:2503DCD008/002 RCL 無 <生產備註> 事項 | 訂單:2503DCD008/002 CCPK 無 <生產備註> 事項 | 訂單:2503DCD008/002 CGQC 無 <品檢備註> 事項 | 訂單:2503DCD008/002 CCQC <品檢備註> 事項如下 . 【套桶選用注意】因 STAGGER捲取，因此必須使用比訂單寬度寬的套桶 (RMK-BS_WAN) . 1.入口板厚以平凸分釐卡量測,其W/D距板邊10mm處量測 (RMK00619) . 2.入口急峻度≦0.7%，毛邊(雙平頭分釐卡)≦30μm(一定要落實記錄，以作為品質追蹤依據) (RMK00619) . 3.出/入口鼓起≦0.5mm超出管制規格請TSD送RCL確認板形 (RMK00619) . 4.前處理皮膜Si=14±5 mg/m2於CC2品檢室Twin-X:NRC350-Si(SUS304)檢測 (RMK00619) . 5.其餘品質管制若無特別註明，則以對應的烤漆產品用途管制 (RMK00619) . 6.【捲取+套桶】出口一律 STAGGER 捲取，並使用比訂單寬度"加寬"的套桶（一般為"P"，超低光澤與印刷為"S"） (RMK00619) | 訂單:2503DCD008/002 TOL 無 <生產備註> 事項 | 【套桶選用注意】因 STAGGER捲取，因此必須使用比訂單寬度寬的套桶^^/CC1/CC2/CCQC/ <<.BS_WAN 2025/03/18 09:49.>> | 訂單 2503DCD008/002 修改記錄如下: 20250313 13:19:23 (22030) 退火碼: >> S1, 用途碼: >> CIA008, 背面標示: >> C989, 訂單背面顏色(五碼): >> BW73Y, 背面漆膜厚: >> 12.5, 背面漆塗漆型式幾塗幾烤: >> 2, 鉻酸鹽: >> Z, 訂單厚度: >> 0.46, 訂單重: >> 90, 重量容許率(下限): >> 10, 重量容許率(上限): >> 10, 訂單寬度: >> 914, 鍍製方式: >> BC, 鋼捲內徑: >> 508, 鋼捲下限重: >> 4, 鋼捲上限重: >> 4.9, 壓花條件碼: >> -, 表面花紋: >> -, 綠色識別碼: >> -, 印刷輥號: >> -, 產品代碼: >> PPSUS, 皮膜碼: >> -, 單位別: >> M, 油品種類: >> Z, 塗油量: >> Z, 包裝代碼: >> A3 , 保護膜碼: >> -, 客戶試片取樣型式: >> -, 調質碼: >> S, 套筒碼: >> P , 規格: >> CSUS304-20, 製造標準: >> SYSCO, 表面處理劑種類: >> Z, 表面處理劑塗佈量: >> Z, 伸長率測試: >> N, 硬度測試碼: >> N, 抗拉強度測試: >> N, 降伏強度測試: >> N, 厚度變異: >> 0, 訂單正面顏色(五碼): >> 2Y730, 正面漆膜厚: >> 25, 正面漆塗漆型式幾塗幾烤: >> 2, 修邊碼: >> Y, 重量碼: >> AW, 鋼捲捲向: >> I, 鍍層碼: >> -, | *:
PPSUS | 2503DCD008/003 |  |  | 1. PPSUS&PPAL 單位長度(M/T)要自己算完後修改 SOP內容。RD洗衣機外殼用可用 -0.04～0 去算 (OFP00649)-{.不符.} 2. 2025/01/03 生產週報決議 SUS443&304 一律指定 CC2(目的：確保板形) (OFP00724)-{.不符.} | 訂單:2503DCD008/003 CPL 無 <生產備註> 事項 | 訂單:2503DCD008/003 CR1 無 <生產備註> 事項 | 訂單:2503DCD008/003 CR2 無 <生產備註> 事項 | 訂單:2503DCD008/003 CG1 <生產備註> 事項如下 . 瓦形屋頂用 注意鍍層控制範圍：min=標準值，Max=標準值+30 (RMK00103) . 因成形性需求故鍍層量有上限管制，排程變換前後一顆分切請U3暫留，待產線確認鍍層量後再行處置。 (RMK00103) | 訂單:2503DCD008/003 CG2 <生產備註> 事項如下 . 瓦形屋頂用 注意鍍層控制範圍：min=標準值，Max=標準值+30 (RMK00103) . 因成形性需求故鍍層量有上限管制，排程變換前後一顆分切請U3暫留，待產線確認鍍層量後再行處置。 (RMK00103) | 訂單:2503DCD008/003 CC1 <生產備註> 事項如下 . 【套桶選用注意】因 STAGGER捲取，因此必須使用比訂單寬度寬的套桶 (RMK-BS_WAN) . 超低光澤產品,色差計塗佈量依據5+20U為基準。RYF89 以5+22U為基準。 (RMK00103) . 請出口人員貼上"請勿堆疊"紅色標簽. (RMK00103) . R字頭色碼 MASS 目標100%~115%之間. (RMK00103) . R字頭色碼塗佈量須在20U以上,不然會有白色點狀(繩紋),已被客戶訴賠. (RMK00103) . 捲起單位張力請加大至 5.5（有另行備註要求張力設定時，依另行備註需求設定）） (RMK00103) . 1.入口板厚以平凸分釐卡量測,其W/D距板邊10mm處量測 (RMK00619) . 2.入口急峻度≦0.7%，毛邊(雙平頭分釐卡)≦30μm(一定要落實記錄，以作為品質追蹤依據) (RMK00619) . 3.出/入口鼓起≦0.5mm超出管制規格請TSD送RCL確認板形 (RMK00619) . 4.前處理皮膜Si=14±5 mg/m2於CC2品檢室Twin-X:NRC350-Si(SUS304)檢測 (RMK00619) . 5.其餘品質管制若無特別註明，則以對應的烤漆產品用途管制 (RMK00619) . 6.【捲取+套桶】出口一律 STAGGER 捲取，並使用比訂單寬度"加寬"的套桶（一般為"P"，超低光澤與印刷為"S"） (RMK00619) | 訂單:2503DCD008/003 CC2 <生產備註> 事項如下 . 【套桶選用注意】因 STAGGER捲取，因此必須使用比訂單寬度寬的套桶 (RMK-BS_WAN) . 超低光澤產品,色差計塗佈量依據5+20U為基準。RYF89 以5+22U為基準。 (RMK00103) . 請出口人員貼上"請勿堆疊"紅色標簽. (RMK00103) . R字頭色碼 MASS 目標100%~115%之間. (RMK00103) . R字頭色碼塗佈量須在20U以上,不然會有白色點狀(繩紋),已被客戶訴賠. (RMK00103) . 1.入口板厚以平凸分釐卡量測,其W/D距板邊10mm處量測 (RMK00619) . 2.入口急峻度≦0.7%，毛邊(雙平頭分釐卡)≦30μm(一定要落實記錄，以作為品質追蹤依據) (RMK00619) . 3.出/入口鼓起≦0.5mm超出管制規格請TSD送RCL確認板形 (RMK00619) . 4.前處理皮膜Si=14±5 mg/m2於CC2品檢室Twin-X:NRC350-Si(SUS304)檢測 (RMK00619) . 5.其餘品質管制若無特別註明，則以對應的烤漆產品用途管制 (RMK00619) . 6.【捲取+套桶】出口一律 STAGGER 捲取，並使用比訂單寬度"加寬"的套桶（一般為"P"，超低光澤與印刷為"S"） (RMK00619) | 訂單:2503DCD008/003 RCL 無 <生產備註> 事項 | 訂單:2503DCD008/003 CCPK 無 <生產備註> 事項 | 訂單:2503DCD008/003 CGQC <品檢備註> 事項如下 . 瓦形屋頂用 注意鍍層控制範圍：min=標準值，Max=標準值+30 (RMK00103) | 訂單:2503DCD008/003 CCQC <品檢備註> 事項如下 . 【套桶選用注意】因 STAGGER捲取，因此必須使用比訂單寬度寬的套桶 (RMK-BS_WAN) . 超低光澤產品,色差計塗佈量依據5+20U為基準。RYF89 以5+22U為基準。 (RMK00103) . R字頭色碼 MASS 目標100%~115%之間. (RMK00103) . 1.入口板厚以平凸分釐卡量測,其W/D距板邊10mm處量測 (RMK00619) . 2.入口急峻度≦0.7%，毛邊(雙平頭分釐卡)≦30μm(一定要落實記錄，以作為品質追蹤依據) (RMK00619) . 3.出/入口鼓起≦0.5mm超出管制規格請TSD送RCL確認板形 (RMK00619) . 4.前處理皮膜Si=14±5 mg/m2於CC2品檢室Twin-X:NRC350-Si(SUS304)檢測 (RMK00619) . 5.其餘品質管制若無特別註明，則以對應的烤漆產品用途管制 (RMK00619) . 6.【捲取+套桶】出口一律 STAGGER 捲取，並使用比訂單寬度"加寬"的套桶（一般為"P"，超低光澤與印刷為"S"） (RMK00619) | 訂單:2503DCD008/003 TOL 無 <生產備註> 事項 | 【套桶選用注意】因 STAGGER捲取，因此必須使用比訂單寬度寬的套桶^^/CC1/CC2/CCQC/ <<.BS_WAN 2025/03/18 10:03.>> | 訂單 2503DCD008/003 修改記錄如下: 20250313 13:19:26 (22030) 退火碼: >> S1, 用途碼: >> CIA008, 背面標示: >> C989, 訂單背面顏色(五碼): >> BW73Y, 背面漆膜厚: >> 12.5, 背面漆塗漆型式幾塗幾烤: >> 2, 鉻酸鹽: >> Z, 訂單厚度: >> 0.46, 訂單重: >> 50, 重量容許率(下限): >> 10, 重量容許率(上限): >> 10, 訂單寬度: >> 914, 鍍製方式: >> BC, 鋼捲內徑: >> 508, 鋼捲下限重: >> 4, 鋼捲上限重: >> 4.9, 壓花條件碼: >> -, 表面花紋: >> -, 綠色識別碼: >> -, 印刷輥號: >> -, 產品代碼: >> PPSUS, 皮膜碼: >> -, 單位別: >> M, 油品種類: >> Z, 塗油量: >> Z, 包裝代碼: >> A3 , 保護膜碼: >> -, 客戶試片取樣型式: >> -, 調質碼: >> S, 套筒碼: >> S , 規格: >> CSUS304-20, 製造標準: >> SYSCO, 表面處理劑種類: >> Z, 表面處理劑塗佈量: >> Z, 伸長率測試: >> N, 硬度測試碼: >> N, 抗拉強度測試: >> N, 降伏強度測試: >> N, 厚度變異: >> 0, 訂單正面顏色(五碼): >> RYF89, 正面漆膜厚: >> 25, 正面漆塗漆型式幾塗幾烤: >> 2, 修邊碼: >> Y, 重量碼: >> AW, 鋼捲捲向: >> I, 鍍層碼: >> -, | *:
PPSUS | 2503DCD008/004 |  |  | 1. PPSUS&PPAL 單位長度(M/T)要自己算完後修改 SOP內容。RD洗衣機外殼用可用 -0.04～0 去算 (OFP00649)-{.不符.} 2. 2025/01/03 生產週報決議 SUS443&304 一律指定 CC2(目的：確保板形) (OFP00724)-{.不符.} | 訂單:2503DCD008/004 CPL 無 <生產備註> 事項 | 訂單:2503DCD008/004 CR1 無 <生產備註> 事項 | 訂單:2503DCD008/004 CR2 無 <生產備註> 事項 | 訂單:2503DCD008/004 CG1 無 <生產備註> 事項 | 訂單:2503DCD008/004 CG2 無 <生產備註> 事項 | 訂單:2503DCD008/004 CC1 <生產備註> 事項如下 . 1.入口板厚以平凸分釐卡量測,其W/D距板邊10mm處量測 (RMK00619) . 2.入口急峻度≦0.7%，毛邊(雙平頭分釐卡)≦30μm(一定要落實記錄，以作為品質追蹤依據) (RMK00619) . 3.出/入口鼓起≦0.5mm超出管制規格請TSD送RCL確認板形 (RMK00619) . 4.前處理皮膜Si=14±5 mg/m2於CC2品檢室Twin-X:NRC350-Si(SUS304)檢測 (RMK00619) . 5.其餘品質管制若無特別註明，則以對應的烤漆產品用途管制 (RMK00619) . 6.【捲取+套桶】出口一律 STAGGER 捲取，並使用比訂單寬度"加寬"的套桶（一般為"P"，超低光澤與印刷為"S"） (RMK00619) | 訂單:2503DCD008/004 CC2 <生產備註> 事項如下 . 1.入口板厚以平凸分釐卡量測,其W/D距板邊10mm處量測 (RMK00619) . 2.入口急峻度≦0.7%，毛邊(雙平頭分釐卡)≦30μm(一定要落實記錄，以作為品質追蹤依據) (RMK00619) . 3.出/入口鼓起≦0.5mm超出管制規格請TSD送RCL確認板形 (RMK00619) . 4.前處理皮膜Si=14±5 mg/m2於CC2品檢室Twin-X:NRC350-Si(SUS304)檢測 (RMK00619) . 5.其餘品質管制若無特別註明，則以對應的烤漆產品用途管制 (RMK00619) . 6.【捲取+套桶】出口一律 STAGGER 捲取，並使用比訂單寬度"加寬"的套桶（一般為"P"，超低光澤與印刷為"S"） (RMK00619) | 訂單:2503DCD008/004 RCL 無 <生產備註> 事項 | 訂單:2503DCD008/004 CCPK 無 <生產備註> 事項 | 訂單:2503DCD008/004 CGQC 無 <品檢備註> 事項 | 訂單:2503DCD008/004 CCQC <品檢備註> 事項如下 . 1.入口板厚以平凸分釐卡量測,其W/D距板邊10mm處量測 (RMK00619) . 2.入口急峻度≦0.7%，毛邊(雙平頭分釐卡)≦30μm(一定要落實記錄，以作為品質追蹤依據) (RMK00619) . 3.出/入口鼓起≦0.5mm超出管制規格請TSD送RCL確認板形 (RMK00619) . 4.前處理皮膜Si=14±5 mg/m2於CC2品檢室Twin-X:NRC350-Si(SUS304)檢測 (RMK00619) . 5.其餘品質管制若無特別註明，則以對應的烤漆產品用途管制 (RMK00619) . 6.【捲取+套桶】出口一律 STAGGER 捲取，並使用比訂單寬度"加寬"的套桶（一般為"P"，超低光澤與印刷為"S"） (RMK00619) | 訂單:2503DCD008/004 TOL 無 <生產備註> 事項 |  | 訂單 2503DCD008/004 修改記錄如下: 20250313 13:19:29 (22030) 退火碼: >> S1, 用途碼: >> CIA008, 背面標示: >> C989, 訂單背面顏色(五碼): >> BW73Y, 背面漆膜厚: >> 12.5, 背面漆塗漆型式幾塗幾烤: >> 2, 鉻酸鹽: >> Z, 訂單厚度: >> 0.46, 訂單重: >> 60, 重量容許率(下限): >> 10, 重量容許率(上限): >> 10, 訂單寬度: >> 914, 鍍製方式: >> BC, 鋼捲內徑: >> 508, 鋼捲下限重: >> 4, 鋼捲上限重: >> 4.9, 壓花條件碼: >> -, 表面花紋: >> -, 綠色識別碼: >> -, 印刷輥號: >> -, 產品代碼: >> PPSUS, 皮膜碼: >> -, 單位別: >> M, 油品種類: >> Z, 塗油量: >> Z, 包裝代碼: >> A3 , 保護膜碼: >> -, 客戶試片取樣型式: >> -, 調質碼: >> S, 套筒碼: >> P , 規格: >> CSUS304-20, 製造標準: >> SYSCO, 表面處理劑種類: >> Z, 表面處理劑塗佈量: >> Z, 伸長率測試: >> N, 硬度測試碼: >> N, 抗拉強度測試: >> N, 降伏強度測試: >> N, 厚度變異: >> 0, 訂單正面顏色(五碼): >> 1G380, 正面漆膜厚: >> 25, 正面漆塗漆型式幾塗幾烤: >> 2, 修邊碼: >> Y, 重量碼: >> AW, 鋼捲捲向: >> I, 鍍層碼: >> -, | *:
PPSUS | 2503DCD008/005 |  |  | 1. PPSUS&PPAL 單位長度(M/T)要自己算完後修改 SOP內容。RD洗衣機外殼用可用 -0.04～0 去算 (OFP00649)-{.不符.} 2. 2025/01/03 生產週報決議 SUS443&304 一律指定 CC2(目的：確保板形) (OFP00724)-{.不符.} | 訂單:2503DCD008/005 CPL 無 <生產備註> 事項 | 訂單:2503DCD008/005 CR1 無 <生產備註> 事項 | 訂單:2503DCD008/005 CR2 無 <生產備註> 事項 | 訂單:2503DCD008/005 CG1 無 <生產備註> 事項 | 訂單:2503DCD008/005 CG2 無 <生產備註> 事項 | 訂單:2503DCD008/005 CC1 <生產備註> 事項如下 . 【抽氣量】白色系在CC1生產時,FINISH抽氣量請設定250,如生產中發生色差b值異常升高,請股長再加大抽氣量因應 (RMK00560) . 1.入口板厚以平凸分釐卡量測,其W/D距板邊10mm處量測 (RMK00619) . 2.入口急峻度≦0.7%，毛邊(雙平頭分釐卡)≦30μm(一定要落實記錄，以作為品質追蹤依據) (RMK00619) . 3.出/入口鼓起≦0.5mm超出管制規格請TSD送RCL確認板形 (RMK00619) . 4.前處理皮膜Si=14±5 mg/m2於CC2品檢室Twin-X:NRC350-Si(SUS304)檢測 (RMK00619) . 5.其餘品質管制若無特別註明，則以對應的烤漆產品用途管制 (RMK00619) . 6.【捲取+套桶】出口一律 STAGGER 捲取，並使用比訂單寬度"加寬"的套桶（一般為"P"，超低光澤與印刷為"S"） (RMK00619) | 訂單:2503DCD008/005 CC2 <生產備註> 事項如下 . 【抽氣量】白色系在CC1生產時,FINISH抽氣量請設定250,如生產中發生色差b值異常升高,請股長再加大抽氣量因應 (RMK00560) . 1.入口板厚以平凸分釐卡量測,其W/D距板邊10mm處量測 (RMK00619) . 2.入口急峻度≦0.7%，毛邊(雙平頭分釐卡)≦30μm(一定要落實記錄，以作為品質追蹤依據) (RMK00619) . 3.出/入口鼓起≦0.5mm超出管制規格請TSD送RCL確認板形 (RMK00619) . 4.前處理皮膜Si=14±5 mg/m2於CC2品檢室Twin-X:NRC350-Si(SUS304)檢測 (RMK00619) . 5.其餘品質管制若無特別註明，則以對應的烤漆產品用途管制 (RMK00619) . 6.【捲取+套桶】出口一律 STAGGER 捲取，並使用比訂單寬度"加寬"的套桶（一般為"P"，超低光澤與印刷為"S"） (RMK00619) | 訂單:2503DCD008/005 RCL 無 <生產備註> 事項 | 訂單:2503DCD008/005 CCPK 無 <生產備註> 事項 | 訂單:2503DCD008/005 CGQC 無 <品檢備註> 事項 | 訂單:2503DCD008/005 CCQC <品檢備註> 事項如下 . 1.入口板厚以平凸分釐卡量測,其W/D距板邊10mm處量測 (RMK00619) . 2.入口急峻度≦0.7%，毛邊(雙平頭分釐卡)≦30μm(一定要落實記錄，以作為品質追蹤依據) (RMK00619) . 3.出/入口鼓起≦0.5mm超出管制規格請TSD送RCL確認板形 (RMK00619) . 4.前處理皮膜Si=14±5 mg/m2於CC2品檢室Twin-X:NRC350-Si(SUS304)檢測 (RMK00619) . 5.其餘品質管制若無特別註明，則以對應的烤漆產品用途管制 (RMK00619) . 6.【捲取+套桶】出口一律 STAGGER 捲取，並使用比訂單寬度"加寬"的套桶（一般為"P"，超低光澤與印刷為"S"） (RMK00619) | 訂單:2503DCD008/005 TOL 無 <生產備註> 事項 |  | 訂單 2503DCD008/005 修改記錄如下: 20250313 13:19:31 (22030) 退火碼: >> S1, 用途碼: >> CIA008, 背面標示: >> C989, 訂單背面顏色(五碼): >> BW73Y, 背面漆膜厚: >> 12.5, 背面漆塗漆型式幾塗幾烤: >> 2, 鉻酸鹽: >> Z, 訂單厚度: >> 0.46, 訂單重: >> 15, 重量容許率(下限): >> 10, 重量容許率(上限): >> 10, 訂單寬度: >> 914, 鍍製方式: >> BC, 鋼捲內徑: >> 508, 鋼捲下限重: >> 4, 鋼捲上限重: >> 4.9, 壓花條件碼: >> -, 表面花紋: >> -, 綠色識別碼: >> -, 印刷輥號: >> -, 產品代碼: >> PPSUS, 皮膜碼: >> -, 單位別: >> M, 油品種類: >> Z, 塗油量: >> Z, 包裝代碼: >> A3 , 保護膜碼: >> -, 客戶試片取樣型式: >> -, 調質碼: >> S, 套筒碼: >> P , 規格: >> CSUS304-20, 製造標準: >> SYSCO, 表面處理劑種類: >> Z, 表面處理劑塗佈量: >> Z, 伸長率測試: >> N, 硬度測試碼: >> N, 抗拉強度測試: >> N, 降伏強度測試: >> N, 厚度變異: >> 0, 訂單正面顏色(五碼): >> 1W080, 正面漆膜厚: >> 25, 正面漆塗漆型式幾塗幾烤: >> 2, 修邊碼: >> Y, 重量碼: >> AW, 鋼捲捲向: >> I, 鍍層碼: >> -, | *:
PPGL | 2503DCD009/001 |  | 1. 部分大陸料含B元素超過CNS規範管制，故請原料CNS規範之訂單不要配大陸料 (OFP00684)-{.不符.} | 1. 訂單若有厚度變異，冷軋厚度公差比照烤漆計算公式 , 但最小為 1/2 公差做設定 (OFP00254)-{.不符.} 2. "偏薄要求訂單" 鍍後厚度減 鍍後厚度下限需大於 0.02 MM,以免發生厚度不足狀況 (OFP00369)-{.不符.} 3. 部分大陸料含B元素超過CNS規範管制，故請原料CNS規範之訂單不要配大陸料 (OFP00684)-{.不符.} | 訂單:2503DCD009/001 CPL <生產備註> 事項如下 . 除HGI/ HGL 訂單邊緣不噴油. 其餘皆側緣噴油 (RMK00285) | 訂單:2503DCD009/001 CR1 無 <生產備註> 事項 | 訂單:2503DCD009/001 CR2 無 <生產備註> 事項 | 訂單:2503DCD009/001 CG1 無 <生產備註> 事項 | 訂單:2503DCD009/001 CG2 無 <生產備註> 事項 | 訂單:2503DCD009/001 CC1 <生產備註> 事項如下 . ★品檢注意！JIS&CNS 訂單必須每滿50噸一定要再做一次TEST (RMK00259) . 【品檢】 第一PASS(只塗底漆)仍需作外觀板面檢驗, 若發現缺陷以８８Ｂ處置作暫留 (RMK00345) . 【品檢】測試時依Base色差值管制, 超出管制值時,若TSD2 或 TDCC判定要生產, 請在測試及外觀報表簽名 (RMK00345) . 【品檢】 測試時最後成品要不要生產由 TSD2決定 (RMK00345) . 【品檢】正式生產後, 請保留第二分切試片，簽名當作此生產批對色板, 並請留意同批目視無明顯色差。 (RMK00345) . 【品檢】每一分切留30cm*全寬試片1片裁成A4一片 TO 業務 (RMK00345) . 2015年發生過訴賠。請出口使用鋼套桶前請檢查焊接處，以免捲取後產生折痕 (RMK00381) . 2.第2Pass (RMK00438) . 2.1.線速: 50mpm 印刷輥號: G34-C1300 (RMK00438) . 2.2.第2Pass生產，前處理不必塗裝。 (RMK00438) . 2.3.出口鋼捲請貼“禁止疊放”紅色標籤。收捲張力設定同rough matt。 (RMK00438) . 2.4.Base 2輥R塗裝，濾心50μ，稀釋Thinner為No.2B，粘度50±10”，PMT設定為232℃。 (RMK00438) . 2.5.Printer (Head 1 + Head 3) 2輥印刷砂岩石紋圖案 (NYT37S)。 (RMK00438) . 2.6.Printer 生產時需開熱風。 (RMK00438) . 2.7.Printer Head 4 塗裝KP 1E6172，PMT設定為232℃。 (RMK00438) . 2.8.1E6172 Clear有含骨材，塗裝黏度：先以原液塗裝視塗裝板面狀況作調整。 (RMK00438) . 2.9.Clear稀釋Thinner為No.2B，濾心125μ。 (RMK00438) . 1.第1Pass (RMK00595) . 1.1.線速85mpm，只塗裝正面5μ，背面僅前處理不塗漆。 (RMK00595) . 1.2.正面底漆以R塗裝方式，不允許繩紋或塗佈不均..等塗裝缺陷。 (RMK00595) . 1.3.塗佈量請控制95~105%。 (RMK00595) . 1.4.第1Pass生產不用噴背標。 (RMK00595) | 訂單:2503DCD009/001 CC2 <生產備註> 事項如下 . ★品檢注意！JIS&CNS 訂單必須每滿50噸一定要再做一次TEST (RMK00259) . 【品檢】 第一PASS(只塗底漆)仍需作外觀板面檢驗, 若發現缺陷以８８Ｂ處置作暫留 (RMK00345) . 【品檢】測試時依Base色差值管制, 超出管制值時,若TSD2 或 TDCC判定要生產, 請在測試及外觀報表簽名 (RMK00345) . 【品檢】 測試時最後成品要不要生產由 TSD2決定 (RMK00345) . 【品檢】正式生產後, 請保留第二分切試片，簽名當作此生產批對色板, 並請留意同批目視無明顯色差。 (RMK00345) . 【品檢】每一分切留30cm*全寬試片1片裁成A4一片 TO 業務 (RMK00345) . 2015年發生過訴賠。請出口使用鋼套桶前請檢查焊接處，以免捲取後產生折痕 (RMK00381) . 2.第2Pass (RMK00438) . 2.1.線速: 50mpm 印刷輥號: G34-C1300 (RMK00438) . 2.2.第2Pass生產，前處理不必塗裝。 (RMK00438) . 2.3.出口鋼捲請貼“禁止疊放”紅色標籤。收捲張力設定同rough matt。 (RMK00438) . 2.4.Base 2輥R塗裝，濾心50μ，稀釋Thinner為No.2B，粘度50±10”，PMT設定為232℃。 (RMK00438) . 2.5.Printer (Head 1 + Head 3) 2輥印刷砂岩石紋圖案 (NYT37S)。 (RMK00438) . 2.6.Printer 生產時需開熱風。 (RMK00438) . 2.7.Printer Head 4 塗裝KP 1E6172，PMT設定為232℃。 (RMK00438) . 2.8.1E6172 Clear有含骨材，塗裝黏度：先以原液塗裝視塗裝板面狀況作調整。 (RMK00438) . 2.9.Clear稀釋Thinner為No.2B，濾心125μ。 (RMK00438) . 1.第1Pass (RMK00595) . 1.1.線速85mpm，只塗裝正面5μ，背面僅前處理不塗漆。 (RMK00595) . 1.2.正面底漆以R塗裝方式，不允許繩紋或塗佈不均..等塗裝缺陷。 (RMK00595) . 1.3.塗佈量請控制95~105%。 (RMK00595) . 1.4.第1Pass生產不用噴背標。 (RMK00595) | 訂單:2503DCD009/001 RCL 無 <生產備註> 事項 | 訂單:2503DCD009/001 CCPK 無 <生產備註> 事項 | 訂單:2503DCD009/001 CGQC 無 <品檢備註> 事項 | 訂單:2503DCD009/001 CCQC <品檢備註> 事項如下 . ★品檢注意！JIS&CNS 訂單必須每滿50噸一定要再做一次TEST (RMK00259) . 【品檢】 第一PASS(只塗底漆)仍需作外觀板面檢驗, 若發現缺陷以８８Ｂ處置作暫留 (RMK00345) . 【品檢】測試時依Base色差值管制, 超出管制值時,若TSD2 或 TDCC判定要生產, 請在測試及外觀報表簽名 (RMK00345) . 【品檢】 測試時最後成品要不要生產由 TSD2決定 (RMK00345) . 【品檢】正式生產後, 請保留第二分切試片，簽名當作此生產批對色板, 並請留意同批目視無明顯色差。 (RMK00345) . 【品檢】每一分切留30cm*全寬試片1片裁成A4一片 TO 業務 (RMK00345) . 2.第2Pass (RMK00438) . 2.1.線速: 50mpm 印刷輥號: G34-C1300 (RMK00438) . 2.2.第2Pass生產，前處理不必塗裝。 (RMK00438) . 2.3.出口鋼捲請貼“禁止疊放”紅色標籤。收捲張力設定同rough matt。 (RMK00438) . 2.4.Base 2輥R塗裝，濾心50μ，稀釋Thinner為No.2B，粘度50±10”，PMT設定為232℃。 (RMK00438) . 2.5.Printer (Head 1 + Head 3) 2輥印刷砂岩石紋圖案 (NYT37S)。 (RMK00438) . 2.6.Printer 生產時需開熱風。 (RMK00438) . 2.7.Printer Head 4 塗裝KP 1E6172，PMT設定為232℃。 (RMK00438) . 2.8.1E6172 Clear有含骨材，塗裝黏度：先以原液塗裝視塗裝板面狀況作調整。 (RMK00438) . 2.9.Clear稀釋Thinner為No.2B，濾心125μ。 (RMK00438) . 1.第1Pass (RMK00595) . 1.1.線速85mpm，只塗裝正面5μ，背面僅前處理不塗漆。 (RMK00595) . 1.2.正面底漆以R塗裝方式，不允許繩紋或塗佈不均..等塗裝缺陷。 (RMK00595) . 1.3.塗佈量請控制95~105%。 (RMK00595) . 1.4.第1Pass生產不用噴背標。 (RMK00595) | 訂單:2503DCD009/001 TOL 無 <生產備註> 事項 |  | 訂單 2503DCD009/001 修改記錄如下: 20250318 11:42:56 (21003) 退火碼: >> S1, 用途碼: >> COA020, 背面標示: >> C811, 訂單背面顏色(五碼): >> BW73X, 背面漆膜厚: >> 15, 背面漆塗漆型式幾塗幾烤: >> 2, 鉻酸鹽: >> Z, 訂單厚度: >> 0.35, 訂單重: >> 160, 重量容許率(下限): >> 10, 重量容許率(上限): >> 10, 訂單寬度: >> 914, 鍍製方式: >> BC, 鋼捲內徑: >> 508, 鋼捲下限重: >> 3, 鋼捲上限重: >> 5, 壓花條件碼: >> -, 表面花紋: >> R, GL鋅花要求下限: >> 0, GL鋅花要求上限: >> 0, 綠色識別碼: >> -, 印刷輥號: >> G34-C1300, 產品代碼: >> PPGL, 皮膜碼: >> -, 單位別: >> M, 油品種類: >> Z, 塗油量: >> Z, 包裝代碼: >> D2 , 保護膜碼: >> -, 客戶試片取樣型式: >> -, 調質碼: >> S, 套筒碼: >> S , 規格: >> CGLCC-20, 製造標準: >> CNS, 表面處理劑種類: >> Z, 表面處理劑塗佈量: >> Z, 伸長率測試: >> N, 硬度測試碼: >> N, 抗拉強度測試: >> N, 降伏強度測試: >> N, 厚度變異: >> -1.6, 訂單正面顏色(五碼): >> NYS3X, 正面漆膜厚: >> NOM, 正面漆塗漆型式幾塗幾烤: >> 2, 修邊碼: >> Y, 重量碼: >> AW, 鋼捲捲向: >> I, 鍍層碼: >> AZ150, | H:厚度偏薄
PPGL | 2503DCD009/002 |  | 1. 部分大陸料含B元素超過CNS規範管制，故請原料CNS規範之訂單不要配大陸料 (OFP00684)-{.不符.} | 1. 訂單若有厚度變異，冷軋厚度公差比照烤漆計算公式 , 但最小為 1/2 公差做設定 (OFP00254)-{.不符.} 2. "偏薄要求訂單" 鍍後厚度減 鍍後厚度下限需大於 0.02 MM,以免發生厚度不足狀況 (OFP00369)-{.不符.} 3. 部分大陸料含B元素超過CNS規範管制，故請原料CNS規範之訂單不要配大陸料 (OFP00684)-{.不符.} | 訂單:2503DCD009/002 CPL <生產備註> 事項如下 . 除HGI/ HGL 訂單邊緣不噴油. 其餘皆側緣噴油 (RMK00285) | 訂單:2503DCD009/002 CR1 無 <生產備註> 事項 | 訂單:2503DCD009/002 CR2 無 <生產備註> 事項 | 訂單:2503DCD009/002 CG1 無 <生產備註> 事項 | 訂單:2503DCD009/002 CG2 無 <生產備註> 事項 | 訂單:2503DCD009/002 CC1 <生產備註> 事項如下 . ★品檢注意！JIS&CNS 訂單必須每滿50噸一定要再做一次TEST (RMK00259) . 【品檢】 第一PASS(只塗底漆)仍需作外觀板面檢驗, 若發現缺陷以８８Ｂ處置作暫留 (RMK00345) . 【品檢】測試時依Base色差值管制, 超出管制值時,若TSD2 或 TDCC判定要生產, 請在測試及外觀報表簽名 (RMK00345) . 【品檢】 測試時最後成品要不要生產由 TSD2決定 (RMK00345) . 【品檢】正式生產後, 請保留第二分切試片，簽名當作此生產批對色板, 並請留意同批目視無明顯色差。 (RMK00345) . 【品檢】每一分切留30cm*全寬試片1片裁成A4一片 TO 業務 (RMK00345) . 2015年發生過訴賠。請出口使用鋼套桶前請檢查焊接處，以免捲取後產生折痕 (RMK00381) . 2.第2Pass (RMK00436) . 2.1.線速: 60mpm 印刷輥號: F24-C1300 (RMK00436) . 2.3.第2Pass生產，前處理不必塗裝。 (RMK00436) . 2.4.出口鋼捲請貼“禁止疊放”紅色標籤。收捲張力設定同rough matt。 (RMK00436) . 2.5.Base 2輥R塗裝，濾心50μ，稀釋Thinner為No.2B，粘度50±10”，PMT設定為232℃。 (RMK00436) . 2.6.Printer Head 2 印刷松木紋圖案 (NBT77S)。 (RMK00436) . 2.7.Printer Head 4 塗裝1E6172，PMT設定為232℃。 (RMK00436) . 2.8.1E6172 Clear有含骨材，塗裝黏度：先以原液塗裝視塗裝板面狀況作調整。 (RMK00436) . 2.9.Clear稀釋Thinner為No.2B，濾心125μ。 (RMK00436) . 1.第1Pass (RMK00595) . 1.1.線速85mpm，只塗裝正面5μ，背面僅前處理不塗漆。 (RMK00595) . 1.2.正面底漆以R塗裝方式，不允許繩紋或塗佈不均..等塗裝缺陷。 (RMK00595) . 1.3.塗佈量請控制95~105%。 (RMK00595) . 1.4.第1Pass生產不用噴背標。 (RMK00595) | 訂單:2503DCD009/002 CC2 <生產備註> 事項如下 . ★品檢注意！JIS&CNS 訂單必須每滿50噸一定要再做一次TEST (RMK00259) . 【品檢】 第一PASS(只塗底漆)仍需作外觀板面檢驗, 若發現缺陷以８８Ｂ處置作暫留 (RMK00345) . 【品檢】測試時依Base色差值管制, 超出管制值時,若TSD2 或 TDCC判定要生產, 請在測試及外觀報表簽名 (RMK00345) . 【品檢】 測試時最後成品要不要生產由 TSD2決定 (RMK00345) . 【品檢】正式生產後, 請保留第二分切試片，簽名當作此生產批對色板, 並請留意同批目視無明顯色差。 (RMK00345) . 【品檢】每一分切留30cm*全寬試片1片裁成A4一片 TO 業務 (RMK00345) . 2015年發生過訴賠。請出口使用鋼套桶前請檢查焊接處，以免捲取後產生折痕 (RMK00381) . 2.第2Pass (RMK00436) . 2.1.線速: 60mpm 印刷輥號: F24-C1300 (RMK00436) . 2.3.第2Pass生產，前處理不必塗裝。 (RMK00436) . 2.4.出口鋼捲請貼“禁止疊放”紅色標籤。收捲張力設定同rough matt。 (RMK00436) . 2.5.Base 2輥R塗裝，濾心50μ，稀釋Thinner為No.2B，粘度50±10”，PMT設定為232℃。 (RMK00436) . 2.6.Printer Head 2 印刷松木紋圖案 (NBT77S)。 (RMK00436) . 2.7.Printer Head 4 塗裝1E6172，PMT設定為232℃。 (RMK00436) . 2.8.1E6172 Clear有含骨材，塗裝黏度：先以原液塗裝視塗裝板面狀況作調整。 (RMK00436) . 2.9.Clear稀釋Thinner為No.2B，濾心125μ。 (RMK00436) . 1.第1Pass (RMK00595) . 1.1.線速85mpm，只塗裝正面5μ，背面僅前處理不塗漆。 (RMK00595) . 1.2.正面底漆以R塗裝方式，不允許繩紋或塗佈不均..等塗裝缺陷。 (RMK00595) . 1.3.塗佈量請控制95~105%。 (RMK00595) . 1.4.第1Pass生產不用噴背標。 (RMK00595) | 訂單:2503DCD009/002 RCL 無 <生產備註> 事項 | 訂單:2503DCD009/002 CCPK 無 <生產備註> 事項 | 訂單:2503DCD009/002 CGQC 無 <品檢備註> 事項 | 訂單:2503DCD009/002 CCQC <品檢備註> 事項如下 . ★品檢注意！JIS&CNS 訂單必須每滿50噸一定要再做一次TEST (RMK00259) . 【品檢】 第一PASS(只塗底漆)仍需作外觀板面檢驗, 若發現缺陷以８８Ｂ處置作暫留 (RMK00345) . 【品檢】測試時依Base色差值管制, 超出管制值時,若TSD2 或 TDCC判定要生產, 請在測試及外觀報表簽名 (RMK00345) . 【品檢】 測試時最後成品要不要生產由 TSD2決定 (RMK00345) . 【品檢】正式生產後, 請保留第二分切試片，簽名當作此生產批對色板, 並請留意同批目視無明顯色差。 (RMK00345) . 【品檢】每一分切留30cm*全寬試片1片裁成A4一片 TO 業務 (RMK00345) . 2.第2Pass (RMK00436) . 2.1.線速: 60mpm 印刷輥號: F24-C1300 (RMK00436) . 2.3.第2Pass生產，前處理不必塗裝。 (RMK00436) . 2.4.出口鋼捲請貼“禁止疊放”紅色標籤。收捲張力設定同rough matt。 (RMK00436) . 2.5.Base 2輥R塗裝，濾心50μ，稀釋Thinner為No.2B，粘度50±10”，PMT設定為232℃。 (RMK00436) . 2.6.Printer Head 2 印刷松木紋圖案 (NBT77S)。 (RMK00436) . 2.7.Printer Head 4 塗裝1E6172，PMT設定為232℃。 (RMK00436) . 2.8.1E6172 Clear有含骨材，塗裝黏度：先以原液塗裝視塗裝板面狀況作調整。 (RMK00436) . 2.9.Clear稀釋Thinner為No.2B，濾心125μ。 (RMK00436) . 1.第1Pass (RMK00595) . 1.1.線速85mpm，只塗裝正面5μ，背面僅前處理不塗漆。 (RMK00595) . 1.2.正面底漆以R塗裝方式，不允許繩紋或塗佈不均..等塗裝缺陷。 (RMK00595) . 1.3.塗佈量請控制95~105%。 (RMK00595) . 1.4.第1Pass生產不用噴背標。 (RMK00595) | 訂單:2503DCD009/002 TOL 無 <生產備註> 事項 |  | 訂單 2503DCD009/002 修改記錄如下: 20250318 11:42:59 (21003) 退火碼: >> S1, 用途碼: >> COA020, 背面標示: >> C811, 訂單背面顏色(五碼): >> BW73X, 背面漆膜厚: >> 15, 背面漆塗漆型式幾塗幾烤: >> 2, 鉻酸鹽: >> Z, 訂單厚度: >> 0.35, 訂單重: >> 30, 重量容許率(下限): >> 10, 重量容許率(上限): >> 10, 訂單寬度: >> 914, 鍍製方式: >> BC, 鋼捲內徑: >> 508, 鋼捲下限重: >> 3, 鋼捲上限重: >> 5, 壓花條件碼: >> -, 表面花紋: >> R, GL鋅花要求下限: >> 0, GL鋅花要求上限: >> 0, 綠色識別碼: >> -, 印刷輥號: >> F24-C1300, 產品代碼: >> PPGL, 皮膜碼: >> -, 單位別: >> M, 油品種類: >> Z, 塗油量: >> Z, 包裝代碼: >> D2 , 保護膜碼: >> -, 客戶試片取樣型式: >> -, 調質碼: >> S, 套筒碼: >> S , 規格: >> CGLCC-20, 製造標準: >> CNS, 表面處理劑種類: >> Z, 表面處理劑塗佈量: >> Z, 伸長率測試: >> N, 硬度測試碼: >> N, 抗拉強度測試: >> N, 降伏強度測試: >> N, 厚度變異: >> -1.6, 訂單正面顏色(五碼): >> NBW3Y, 正面漆膜厚: >> NOM, 正面漆塗漆型式幾塗幾烤: >> 2, 修邊碼: >> Y, 重量碼: >> AW, 鋼捲捲向: >> I, 鍍層碼: >> AZ150, | H:厚度偏薄
PPGL | 2503DCD009/003 |  | 1. 部分大陸料含B元素超過CNS規範管制，故請原料CNS規範之訂單不要配大陸料 (OFP00684)-{.不符.} | 1. 訂單若有厚度變異，冷軋厚度公差比照烤漆計算公式 , 但最小為 1/2 公差做設定 (OFP00254)-{.不符.} 2. "偏薄要求訂單" 鍍後厚度減 鍍後厚度下限需大於 0.02 MM,以免發生厚度不足狀況 (OFP00369)-{.不符.} 3. 部分大陸料含B元素超過CNS規範管制，故請原料CNS規範之訂單不要配大陸料 (OFP00684)-{.不符.} | 訂單:2503DCD009/003 CPL <生產備註> 事項如下 . 除HGI/ HGL 訂單邊緣不噴油. 其餘皆側緣噴油 (RMK00285) | 訂單:2503DCD009/003 CR1 無 <生產備註> 事項 | 訂單:2503DCD009/003 CR2 無 <生產備註> 事項 | 訂單:2503DCD009/003 CG1 無 <生產備註> 事項 | 訂單:2503DCD009/003 CG2 無 <生產備註> 事項 | 訂單:2503DCD009/003 CC1 <生產備註> 事項如下 . ★品檢注意！JIS&CNS 訂單必須每滿50噸一定要再做一次TEST (RMK00259) . 【品檢】 第一PASS(只塗底漆)仍需作外觀板面檢驗, 若發現缺陷以８８Ｂ處置作暫留 (RMK00345) . 【品檢】測試時依Base色差值管制, 超出管制值時,若TSD2 或 TDCC判定要生產, 請在測試及外觀報表簽名 (RMK00345) . 【品檢】 測試時最後成品要不要生產由 TSD2決定 (RMK00345) . 【品檢】正式生產後, 請保留第二分切試片，簽名當作此生產批對色板, 並請留意同批目視無明顯色差。 (RMK00345) . 【品檢】每一分切留30cm*全寬試片1片裁成A4一片 TO 業務 (RMK00345) . 2015年發生過訴賠。請出口使用鋼套桶前請檢查焊接處，以免捲取後產生折痕 (RMK00381) . 2.第2Pass (RMK00446) . 2.1.線速: 60mpm 印刷輥號: F44-C1300 (RMK00446) . 2.2.第2Pass生產，前處理不必塗裝。 (RMK00446) . 2.3.出口鋼捲請貼“禁止疊放”紅色標籤。收捲張力設定同rough matt。 (RMK00446) . 2.4.Base 2輥R塗裝，濾心50μ，Thinner No.2B，粘度50±10”，PMT設定為232℃。 (RMK00446) . 2.5.Printer Head 2 印刷白柚木紋圖案 (NBT28S)。 (RMK00446) . 2.6.Printer Head 4 塗裝1E6172，PMT設定為232℃。 (RMK00446) . 2.7.1E6172 Clear有含骨材，塗裝黏度：先以原液塗裝視塗裝板面狀況作調整。 (RMK00446) . 2.8.Clear稀釋Thinner為No.2B，濾心125μ。 (RMK00446) . 1.第1Pass (RMK00595) . 1.1.線速85mpm，只塗裝正面5μ，背面僅前處理不塗漆。 (RMK00595) . 1.2.正面底漆以R塗裝方式，不允許繩紋或塗佈不均..等塗裝缺陷。 (RMK00595) . 1.3.塗佈量請控制95~105%。 (RMK00595) . 1.4.第1Pass生產不用噴背標。 (RMK00595) | 訂單:2503DCD009/003 CC2 <生產備註> 事項如下 . ★品檢注意！JIS&CNS 訂單必須每滿50噸一定要再做一次TEST (RMK00259) . 【品檢】 第一PASS(只塗底漆)仍需作外觀板面檢驗, 若發現缺陷以８８Ｂ處置作暫留 (RMK00345) . 【品檢】測試時依Base色差值管制, 超出管制值時,若TSD2 或 TDCC判定要生產, 請在測試及外觀報表簽名 (RMK00345) . 【品檢】 測試時最後成品要不要生產由 TSD2決定 (RMK00345) . 【品檢】正式生產後, 請保留第二分切試片，簽名當作此生產批對色板, 並請留意同批目視無明顯色差。 (RMK00345) . 【品檢】每一分切留30cm*全寬試片1片裁成A4一片 TO 業務 (RMK00345) . 2015年發生過訴賠。請出口使用鋼套桶前請檢查焊接處，以免捲取後產生折痕 (RMK00381) . 2.第2Pass (RMK00446) . 2.1.線速: 60mpm 印刷輥號: F44-C1300 (RMK00446) . 2.2.第2Pass生產，前處理不必塗裝。 (RMK00446) . 2.3.出口鋼捲請貼“禁止疊放”紅色標籤。收捲張力設定同rough matt。 (RMK00446) . 2.4.Base 2輥R塗裝，濾心50μ，Thinner No.2B，粘度50±10”，PMT設定為232℃。 (RMK00446) . 2.5.Printer Head 2 印刷白柚木紋圖案 (NBT28S)。 (RMK00446) . 2.6.Printer Head 4 塗裝1E6172，PMT設定為232℃。 (RMK00446) . 2.7.1E6172 Clear有含骨材，塗裝黏度：先以原液塗裝視塗裝板面狀況作調整。 (RMK00446) . 2.8.Clear稀釋Thinner為No.2B，濾心125μ。 (RMK00446) . 1.第1Pass (RMK00595) . 1.1.線速85mpm，只塗裝正面5μ，背面僅前處理不塗漆。 (RMK00595) . 1.2.正面底漆以R塗裝方式，不允許繩紋或塗佈不均..等塗裝缺陷。 (RMK00595) . 1.3.塗佈量請控制95~105%。 (RMK00595) . 1.4.第1Pass生產不用噴背標。 (RMK00595) | 訂單:2503DCD009/003 RCL 無 <生產備註> 事項 | 訂單:2503DCD009/003 CCPK 無 <生產備註> 事項 | 訂單:2503DCD009/003 CGQC 無 <品檢備註> 事項 | 訂單:2503DCD009/003 CCQC <品檢備註> 事項如下 . ★品檢注意！JIS&CNS 訂單必須每滿50噸一定要再做一次TEST (RMK00259) . 【品檢】 第一PASS(只塗底漆)仍需作外觀板面檢驗, 若發現缺陷以８８Ｂ處置作暫留 (RMK00345) . 【品檢】測試時依Base色差值管制, 超出管制值時,若TSD2 或 TDCC判定要生產, 請在測試及外觀報表簽名 (RMK00345) . 【品檢】 測試時最後成品要不要生產由 TSD2決定 (RMK00345) . 【品檢】正式生產後, 請保留第二分切試片，簽名當作此生產批對色板, 並請留意同批目視無明顯色差。 (RMK00345) . 【品檢】每一分切留30cm*全寬試片1片裁成A4一片 TO 業務 (RMK00345) . 2.第2Pass (RMK00446) . 2.1.線速: 60mpm 印刷輥號: F44-C1300 (RMK00446) . 2.2.第2Pass生產，前處理不必塗裝。 (RMK00446) . 2.3.出口鋼捲請貼“禁止疊放”紅色標籤。收捲張力設定同rough matt。 (RMK00446) . 2.4.Base 2輥R塗裝，濾心50μ，Thinner No.2B，粘度50±10”，PMT設定為232℃。 (RMK00446) . 2.5.Printer Head 2 印刷白柚木紋圖案 (NBT28S)。 (RMK00446) . 2.6.Printer Head 4 塗裝1E6172，PMT設定為232℃。 (RMK00446) . 2.7.1E6172 Clear有含骨材，塗裝黏度：先以原液塗裝視塗裝板面狀況作調整。 (RMK00446) . 2.8.Clear稀釋Thinner為No.2B，濾心125μ。 (RMK00446) . 1.第1Pass (RMK00595) . 1.1.線速85mpm，只塗裝正面5μ，背面僅前處理不塗漆。 (RMK00595) . 1.2.正面底漆以R塗裝方式，不允許繩紋或塗佈不均..等塗裝缺陷。 (RMK00595) . 1.3.塗佈量請控制95~105%。 (RMK00595) . 1.4.第1Pass生產不用噴背標。 (RMK00595) | 訂單:2503DCD009/003 TOL 無 <生產備註> 事項 |  | 訂單 2503DCD009/003 修改記錄如下: 20250318 11:43:32 (21003) 退火碼: >> S1, 用途碼: >> COA020, 背面標示: >> C811, 訂單背面顏色(五碼): >> BW73X, 背面漆膜厚: >> 15, 背面漆塗漆型式幾塗幾烤: >> 2, 鉻酸鹽: >> Z, 訂單厚度: >> 0.35, 訂單重: >> 30, 重量容許率(下限): >> 10, 重量容許率(上限): >> 10, 訂單寬度: >> 914, 鍍製方式: >> BC, 鋼捲內徑: >> 508, 鋼捲下限重: >> 3, 鋼捲上限重: >> 5, 壓花條件碼: >> -, 表面花紋: >> R, GL鋅花要求下限: >> 0, GL鋅花要求上限: >> 0, 綠色識別碼: >> -, 印刷輥號: >> F44-C1300, 產品代碼: >> PPGL, 皮膜碼: >> -, 單位別: >> M, 油品種類: >> Z, 塗油量: >> Z, 包裝代碼: >> D2 , 保護膜碼: >> -, 客戶試片取樣型式: >> -, 調質碼: >> S, 套筒碼: >> S , 規格: >> CGLCC-20, 製造標準: >> CNS, 表面處理劑種類: >> Z, 表面處理劑塗佈量: >> Z, 伸長率測試: >> N, 硬度測試碼: >> N, 抗拉強度測試: >> N, 降伏強度測試: >> N, 厚度變異: >> -1.6, 訂單正面顏色(五碼): >> NBW2X, 正面漆膜厚: >> NOM, 正面漆塗漆型式幾塗幾烤: >> 2, 修邊碼: >> Y, 重量碼: >> AW, 鋼捲捲向: >> I, 鍍層碼: >> AZ150, | H:厚度偏薄
PPGI | 2503DCD010/001 |  | 1. 製造標準為MS、ASTM或銷新加坡之訂單，若無技術指定優先用料，請優先使用國內料，勿使用ANFEN (OFP00406)-{.不符.} | 1. 訂單若有厚度變異，冷軋厚度公差比照烤漆計算公式 , 但最小為 1/2 公差做設定 (OFP00254)-{.不符.} 2. "偏薄要求訂單" 鍍後厚度減 鍍後厚度下限需大於 0.02 MM,以免發生厚度不足狀況 (OFP00369)-{.不符.} 3. 製造標準為MS、ASTM或銷新加坡之訂單，若無技術指定優先用料，請優先使用國內料，勿使用ANFEN (OFP00406)-{.不符.} 4. ★★★穿譜用！不得用於其他用途★★★ (OFP00731)-{.不符.} | 訂單:2503DCD010/001 CPL <生產備註> 事項如下 . 除HGI/ HGL 訂單邊緣不噴油. 其餘皆側緣噴油 (RMK00285) | 訂單:2503DCD010/001 CR1 無 <生產備註> 事項 | 訂單:2503DCD010/001 CR2 無 <生產備註> 事項 | 訂單:2503DCD010/001 CG1 <生產備註> 事項如下 . 平板類,鍍鋅生產時SKIN PASS & T/L 請依據鍍鋅標準規定生產 (RMK00101) . 鍍鋅表面不可有鋅痕、壓痕、凹陷、及刮傷 、應變痕等。 (RMK00101) . 出口鋼捲盤捲後目視不允許有鼓起 (RMK00101) | 訂單:2503DCD010/001 CG2 <生產備註> 事項如下 . 平板類,鍍鋅生產時SKIN PASS & T/L 請依據鍍鋅標準規定生產 (RMK00101) . 鍍鋅表面不可有鋅痕、壓痕、凹陷、及刮傷 、應變痕等。 (RMK00101) . 出口鋼捲盤捲後目視不允許有鼓起 (RMK00101) | 訂單:2503DCD010/001 CC1 <生產備註> 事項如下 . 【抽氣量】白色系在CC1生產時,FINISH抽氣量請設定250,如生產中發生色差b值異常升高,請股長再加大抽氣量因應 (RMK00560) | 訂單:2503DCD010/001 CC2 <生產備註> 事項如下 . 20120627晨會決議 CC2生產 PPGI 時請使用表調 (RMK00191) . 【抽氣量】白色系在CC1生產時,FINISH抽氣量請設定250,如生產中發生色差b值異常升高,請股長再加大抽氣量因應 (RMK00560) | 訂單:2503DCD010/001 RCL 無 <生產備註> 事項 | 訂單:2503DCD010/001 CCPK 無 <生產備註> 事項 | 訂單:2503DCD010/001 CGQC 無 <品檢備註> 事項 | 訂單:2503DCD010/001 CCQC 無 <品檢備註> 事項 | 訂單:2503DCD010/001 TOL 無 <生產備註> 事項 |  | 訂單 2503DCD010/001 修改記錄如下: 20250318 14:02:52 (21003) 退火碼: >> H2, 用途碼: >> CIA008, 背面標示: >> C817, 訂單背面顏色(五碼): >> BW73B, 背面漆膜厚: >> 12.5, 背面漆塗漆型式幾塗幾烤: >> 2, 鉻酸鹽: >> Z, 訂單厚度: >> 0.52, 訂單重: >> 5, 重量容許率(下限): >> 10, 重量容許率(上限): >> 10, 訂單寬度: >> 914, 鍍製方式: >> AC, 鋼捲內徑: >> 508, 鋼捲下限重: >> 3, 鋼捲上限重: >> 5, 壓花條件碼: >> -, 表面花紋: >> Z, 綠色識別碼: >> -, 印刷輥號: >> -, 產品代碼: >> PPGI, 皮膜碼: >> -, 單位別: >> M, 油品種類: >> Z, 塗油量: >> Z, 包裝代碼: >> D2 , 保護膜碼: >> -, 客戶試片取樣型式: >> -, 調質碼: >> S, 套筒碼: >> R , 規格: >> A653MSSGR550, 製造標準: >> ASTM, 表面處理劑種類: >> Z, 表面處理劑塗佈量: >> Z, 伸長率測試: >> N, 硬度測試碼: >> N, 抗拉強度測試: >> N, 降伏強度測試: >> N, 厚度變異: >> 0, 訂單正面顏色(五碼): >> 5W121, 正面漆膜厚: >> NOM, 正面漆塗漆型式幾塗幾烤: >> 2, 修邊碼: >> Y, 重量碼: >> AW, 鋼捲捲向: >> I, 鍍層碼: >> Z180, 20250318 14:22:50 (21003) 厚度變異: 0 >> -1.4, 20250319 14:05:22 (21003) 背面標示: C817 >> C062, | H:厚度偏薄
PPGL | 2503DCD011/001 |  | 1. 製造標準為MS、ASTM或銷新加坡之訂單，若無技術指定優先用料，請優先使用國內料，勿使用ANFEN (OFP00406)-{.不符.} | 1. 訂單若有厚度變異，冷軋厚度公差比照烤漆計算公式 , 但最小為 1/2 公差做設定 (OFP00254)-{.不符.} 2. "偏薄要求訂單" 鍍後厚度減 鍍後厚度下限需大於 0.02 MM,以免發生厚度不足狀況 (OFP00369)-{.不符.} 3. 製造標準為MS、ASTM或銷新加坡之訂單，若無技術指定優先用料，請優先使用國內料，勿使用ANFEN (OFP00406)-{.不符.} 4. ★★★穿譜用！不得用於其他用途★★★ (OFP00731)-{.不符.} | 訂單:2503DCD011/001 CPL <生產備註> 事項如下 . 除HGI/ HGL 訂單邊緣不噴油. 其餘皆側緣噴油 (RMK00285) | 訂單:2503DCD011/001 CR1 無 <生產備註> 事項 | 訂單:2503DCD011/001 CR2 無 <生產備註> 事項 | 訂單:2503DCD011/001 CG1 <生產備註> 事項如下 . 平板類,鍍鋅生產時SKIN PASS & T/L 請依據鍍鋅標準規定生產 (RMK00100) . 鍍鋅表面不可有鋅痕、壓痕、凹陷、及刮傷 、應變痕等。 (RMK00100) . 出口鋼捲盤捲後目視不允許有鼓起. (RMK00100) | 訂單:2503DCD011/001 CG2 <生產備註> 事項如下 . 平板類,鍍鋅生產時SKIN PASS & T/L 請依據鍍鋅標準規定生產 (RMK00100) . 鍍鋅表面不可有鋅痕、壓痕、凹陷、及刮傷 、應變痕等。 (RMK00100) . 出口鋼捲盤捲後目視不允許有鼓起. (RMK00100) | 訂單:2503DCD011/001 CC1 <生產備註> 事項如下 . 【抽氣量】白色系在CC1生產時,FINISH抽氣量請設定250,如生產中發生色差b值異常升高,請股長再加大抽氣量因應 (RMK00560) | 訂單:2503DCD011/001 CC2 <生產備註> 事項如下 . 【抽氣量】白色系在CC1生產時,FINISH抽氣量請設定250,如生產中發生色差b值異常升高,請股長再加大抽氣量因應 (RMK00560) | 訂單:2503DCD011/001 RCL 無 <生產備註> 事項 | 訂單:2503DCD011/001 CCPK 無 <生產備註> 事項 | 訂單:2503DCD011/001 CGQC 無 <品檢備註> 事項 | 訂單:2503DCD011/001 CCQC 無 <品檢備註> 事項 | 訂單:2503DCD011/001 TOL 無 <生產備註> 事項 |  | 訂單 2503DCD011/001 修改記錄如下: 20250318 13:58:49 (21003) 退火碼: >> H2, 用途碼: >> CIA008, 背面標示: >> C818, 訂單背面顏色(五碼): >> BW73Y, 背面漆膜厚: >> 12.5, 背面漆塗漆型式幾塗幾烤: >> 2, 鉻酸鹽: >> Z, 訂單厚度: >> 0.42, 訂單重: >> 5, 重量容許率(下限): >> 10, 重量容許率(上限): >> 10, 訂單寬度: >> 914, 鍍製方式: >> AC, 鋼捲內徑: >> 508, 鋼捲下限重: >> 3, 鋼捲上限重: >> 5, 壓花條件碼: >> -, 表面花紋: >> R, 綠色識別碼: >> -, 印刷輥號: >> -, 產品代碼: >> PPGL, 皮膜碼: >> -, 單位別: >> M, 油品種類: >> Z, 塗油量: >> Z, 包裝代碼: >> D2 , 保護膜碼: >> -, 客戶試片取樣型式: >> -, 調質碼: >> S, 套筒碼: >> R , 規格: >> A792MSSGR550, 製造標準: >> ASTM, 表面處理劑種類: >> Z, 表面處理劑塗佈量: >> Z, 伸長率測試: >> N, 硬度測試碼: >> N, 抗拉強度測試: >> N, 降伏強度測試: >> N, 厚度變異: >> -1.2, 訂單正面顏色(五碼): >> 5W126, 正面漆膜厚: >> NOM, 正面漆塗漆型式幾塗幾烤: >> 2, 修邊碼: >> Y, 重量碼: >> AW, 鋼捲捲向: >> I, 鍍層碼: >> AZM100, 20250319 11:54:55 (21003) 背面標示: C818 >> C062, | H:厚度偏薄
PPGL | 2503DCD013/001 |  | 1. 製造標準為MS、ASTM或銷新加坡之訂單，若無技術指定優先用料，請優先使用國內料，勿使用ANFEN (OFP00406)-{.不符.} | 1. 訂單若有厚度變異，冷軋厚度公差比照烤漆計算公式 , 但最小為 1/2 公差做設定 (OFP00254)-{.不符.} 2. "偏薄要求訂單" 鍍後厚度減 鍍後厚度下限需大於 0.02 MM,以免發生厚度不足狀況 (OFP00369)-{.不符.} 3. 製造標準為MS、ASTM或銷新加坡之訂單，若無技術指定優先用料，請優先使用國內料，勿使用ANFEN (OFP00406)-{.不符.} | 訂單:2503DCD013/001 CPL <生產備註> 事項如下 . 除HGI/ HGL 訂單邊緣不噴油. 其餘皆側緣噴油 (RMK00285) | 訂單:2503DCD013/001 CR1 無 <生產備註> 事項 | 訂單:2503DCD013/001 CR2 無 <生產備註> 事項 | 訂單:2503DCD013/001 CG1 <生產備註> 事項如下 . 平板類,鍍鋅生產時SKIN PASS & T/L 請依據鍍鋅標準規定生產 (RMK00100) . 鍍鋅表面不可有鋅痕、壓痕、凹陷、及刮傷 、應變痕等。 (RMK00100) . 出口鋼捲盤捲後目視不允許有鼓起. (RMK00100) . 鍍層 AZ150 (含) 以上 , 鋅花等級 C~E 目標D，避免鋅花晶界明顯後續造成烤漆點狀未塗漆。 (RMK00565) | 訂單:2503DCD013/001 CG2 <生產備註> 事項如下 . 平板類,鍍鋅生產時SKIN PASS & T/L 請依據鍍鋅標準規定生產 (RMK00100) . 鍍鋅表面不可有鋅痕、壓痕、凹陷、及刮傷 、應變痕等。 (RMK00100) . 出口鋼捲盤捲後目視不允許有鼓起. (RMK00100) . 鍍層 AZ150 (含) 以上 , 鋅花等級 C~E 目標D，避免鋅花晶界明顯後續造成烤漆點狀未塗漆。 (RMK00565) | 訂單:2503DCD013/001 CC1 無 <生產備註> 事項 | 訂單:2503DCD013/001 CC2 無 <生產備註> 事項 | 訂單:2503DCD013/001 RCL 無 <生產備註> 事項 | 訂單:2503DCD013/001 CCPK 無 <生產備註> 事項 | 訂單:2503DCD013/001 CGQC <品檢備註> 事項如下 . 鍍層 AZ150 (含) 以上 , 鋅花等級 C~E 目標D，避免鋅花晶界明顯後續造成烤漆點狀未塗漆。 (RMK00565) | 訂單:2503DCD013/001 CCQC 無 <品檢備註> 事項 | 訂單:2503DCD013/001 TOL 無 <生產備註> 事項 |  | 訂單 2503DCD013/001 修改記錄如下: 20250319 15:16:08 (21003) 退火碼: >> H2, 用途碼: >> CIA008, 背面標示: >> C104, 訂單背面顏色(五碼): >> BW73Y, 背面漆膜厚: >> 12.5, 背面漆塗漆型式幾塗幾烤: >> 2, 鉻酸鹽: >> Z, 訂單厚度: >> 0.52, 訂單重: >> 5, 重量容許率(下限): >> 10, 重量容許率(上限): >> 10, 訂單寬度: >> 1218, 鍍製方式: >> AC, 鋼捲內徑: >> 508, 鋼捲下限重: >> 3, 鋼捲上限重: >> 5, 壓花條件碼: >> -, 表面花紋: >> R, GL鋅花要求下限: >> -, GL鋅花要求上限: >> -, 綠色識別碼: >> -, 印刷輥號: >> -, 產品代碼: >> PPGL, 皮膜碼: >> -, 單位別: >> M, 油品種類: >> Z, 塗油量: >> Z, 包裝代碼: >> D2 , 保護膜碼: >> -, 客戶試片取樣型式: >> -, 調質碼: >> S, 套筒碼: >> N , 規格: >> A792MSSGR550, 製造標準: >> ASTM, 表面處理劑種類: >> Z, 表面處理劑塗佈量: >> Z, 伸長率測試: >> N, 硬度測試碼: >> N, 抗拉強度測試: >> N, 降伏強度測試: >> N, 厚度變異: >> -1.4, 訂單正面顏色(五碼): >> SG680, 正面漆膜厚: >> 25, 正面漆塗漆型式幾塗幾烤: >> 2, 修邊碼: >> Y, 重量碼: >> AW, 鋼捲捲向: >> I, 鍍層碼: >> AZM150, | H:厚度偏薄
PPGL | 2503DCD014/001 |  | 1. 製造標準為MS、ASTM或銷新加坡之訂單，若無技術指定優先用料，請優先使用國內料，勿使用ANFEN (OFP00406)-{.不符.} | 1. 訂單若有厚度變異，冷軋厚度公差比照烤漆計算公式 , 但最小為 1/2 公差做設定 (OFP00254)-{.不符.} 2. 製造標準為MS、ASTM或銷新加坡之訂單，若無技術指定優先用料，請優先使用國內料，勿使用ANFEN (OFP00406)-{.不符.} | 訂單:2503DCD014/001 CPL <生產備註> 事項如下 . 除HGI/ HGL 訂單邊緣不噴油. 其餘皆側緣噴油 (RMK00285) | 訂單:2503DCD014/001 CR1 無 <生產備註> 事項 | 訂單:2503DCD014/001 CR2 無 <生產備註> 事項 | 訂單:2503DCD014/001 CG1 <生產備註> 事項如下 . 平板類,鍍鋅生產時SKIN PASS & T/L 請依據鍍鋅標準規定生產 (RMK00100) . 鍍鋅表面不可有鋅痕、壓痕、凹陷、及刮傷 、應變痕等。 (RMK00100) . 出口鋼捲盤捲後目視不允許有鼓起. (RMK00100) . 鍍層 AZ150 (含) 以上 , 鋅花等級 C~E 目標D，避免鋅花晶界明顯後續造成烤漆點狀未塗漆。 (RMK00565) | 訂單:2503DCD014/001 CG2 <生產備註> 事項如下 . 平板類,鍍鋅生產時SKIN PASS & T/L 請依據鍍鋅標準規定生產 (RMK00100) . 鍍鋅表面不可有鋅痕、壓痕、凹陷、及刮傷 、應變痕等。 (RMK00100) . 出口鋼捲盤捲後目視不允許有鼓起. (RMK00100) . 鍍層 AZ150 (含) 以上 , 鋅花等級 C~E 目標D，避免鋅花晶界明顯後續造成烤漆點狀未塗漆。 (RMK00565) | 訂單:2503DCD014/001 CC1 <生產備註> 事項如下 . 請參考歷史塗裝條件對應色差值，調整1W0862單一MASS(不含底漆)以不低於標準 85%為底線，以達到△ L 管制±0.5 以內的目標 (RMK00399) . 【抽氣量】白色系在CC1生產時,FINISH抽氣量請設定250,如生產中發生色差b值異常升高,請股長再加大抽氣量因應 (RMK00560) | 訂單:2503DCD014/001 CC2 <生產備註> 事項如下 . 請參考歷史塗裝條件對應色差值，調整1W0862單一MASS(不含底漆)以不低於標準 85%為底線，以達到△ L 管制±0.5 以內的目標 (RMK00399) . 【抽氣量】白色系在CC1生產時,FINISH抽氣量請設定250,如生產中發生色差b值異常升高,請股長再加大抽氣量因應 (RMK00560) | 訂單:2503DCD014/001 RCL 無 <生產備註> 事項 | 訂單:2503DCD014/001 CCPK 無 <生產備註> 事項 | 訂單:2503DCD014/001 CGQC <品檢備註> 事項如下 . 鍍層 AZ150 (含) 以上 , 鋅花等級 C~E 目標D，避免鋅花晶界明顯後續造成烤漆點狀未塗漆。 (RMK00565) | 訂單:2503DCD014/001 CCQC <品檢備註> 事項如下 . 請參考歷史塗裝條件對應色差值，調整1W0862單一MASS(不含底漆)以不低於標準 85%為底線，以達到△ L 管制±0.5 以內的目標 (RMK00399) | 訂單:2503DCD014/001 TOL 無 <生產備註> 事項 |  | 訂單 2503DCD014/001 修改記錄如下: 20250319 15:14:23 (21003) 退火碼: >> H2, 用途碼: >> CIA008, 背面標示: >> C104, 訂單背面顏色(五碼): >> BW736, 背面漆膜厚: >> NOM, 背面漆塗漆型式幾塗幾烤: >> 1, 鉻酸鹽: >> Z, 訂單厚度: >> 0.376, 訂單重: >> 5, 重量容許率(下限): >> 10, 重量容許率(上限): >> 10, 訂單寬度: >> 914, 鍍製方式: >> AC, 鋼捲內徑: >> 508, 鋼捲下限重: >> 3, 鋼捲上限重: >> 5, 壓花條件碼: >> -, 表面花紋: >> R, 綠色識別碼: >> -, 印刷輥號: >> -, 產品代碼: >> PPGL, 皮膜碼: >> -, 單位別: >> M, 油品種類: >> Z, 塗油量: >> Z, 包裝代碼: >> D2 , 保護膜碼: >> -, 客戶試片取樣型式: >> -, 調質碼: >> S, 套筒碼: >> N , 規格: >> A792MSSGR550, 製造標準: >> ASTM, 表面處理劑種類: >> Z, 表面處理劑塗佈量: >> Z, 伸長率測試: >> N, 硬度測試碼: >> N, 抗拉強度測試: >> N, 降伏強度測試: >> N, 厚度變異: >> 4.8, 訂單正面顏色(五碼): >> 1W086, 正面漆膜厚: >> NOM, 正面漆塗漆型式幾塗幾烤: >> 2, 修邊碼: >> Y, 重量碼: >> AW, 鋼捲捲向: >> I, 鍍層碼: >> AZM150, | G:厚度偏厚 | [訂單訊息通知] 2025/03/26 下午 02:14:15 *** (秦大維 >> 通知 >> HanYu Chen) 訊息 : 1.+4.8厚度變異依據是？2.戶外壁板用 1W0862 NOM ?....本單照審有異議再提出 [訂單訊息通知] 2025/03/26 下午 04:40:17 *** (陳翰宇 >> 通知 >> Edwy Chin, YuLung Kung, Julian Liu, Sony Su, YunTung Li) 訊息 : 這張是每個月旭台在處理的訂單，不是一般常見戶外壁板
PPSUS | 2503DCD015/001 |  |  | 1. PPSUS&PPAL 單位長度(M/T)要自己算完後修改 SOP內容。RD洗衣機外殼用可用 -0.04～0 去算 (OFP00649)-{.不符.} | 訂單:2503DCD015/001 CPL 無 <生產備註> 事項 | 訂單:2503DCD015/001 CR1 無 <生產備註> 事項 | 訂單:2503DCD015/001 CR2 無 <生產備註> 事項 | 訂單:2503DCD015/001 CG1 無 <生產備註> 事項 | 訂單:2503DCD015/001 CG2 無 <生產備註> 事項 | 訂單:2503DCD015/001 CC1 <生產備註> 事項如下 . 1.入口板厚以平凸分釐卡量測,其W/D距板邊10mm處量測 (RMK00619) . 2.入口急峻度≦0.7%，毛邊(雙平頭分釐卡)≦30μm(一定要落實記錄，以作為品質追蹤依據) (RMK00619) . 3.出/入口鼓起≦0.5mm超出管制規格請TSD送RCL確認板形 (RMK00619) . 4.前處理皮膜Si=14±5 mg/m2於CC2品檢室Twin-X:NRC350-Si(SUS304)檢測 (RMK00619) . 5.其餘品質管制若無特別註明，則以對應的烤漆產品用途管制 (RMK00619) . 6.【捲取+套桶】出口一律 STAGGER 捲取，並使用比訂單寬度"加寬"的套桶（一般為"P"，超低光澤與印刷為"S"） (RMK00619) | 訂單:2503DCD015/001 CC2 <生產備註> 事項如下 . 1.入口板厚以平凸分釐卡量測,其W/D距板邊10mm處量測 (RMK00619) . 2.入口急峻度≦0.7%，毛邊(雙平頭分釐卡)≦30μm(一定要落實記錄，以作為品質追蹤依據) (RMK00619) . 3.出/入口鼓起≦0.5mm超出管制規格請TSD送RCL確認板形 (RMK00619) . 4.前處理皮膜Si=14±5 mg/m2於CC2品檢室Twin-X:NRC350-Si(SUS304)檢測 (RMK00619) . 5.其餘品質管制若無特別註明，則以對應的烤漆產品用途管制 (RMK00619) . 6.【捲取+套桶】出口一律 STAGGER 捲取，並使用比訂單寬度"加寬"的套桶（一般為"P"，超低光澤與印刷為"S"） (RMK00619) | 訂單:2503DCD015/001 RCL 無 <生產備註> 事項 | 訂單:2503DCD015/001 CCPK 無 <生產備註> 事項 | 訂單:2503DCD015/001 CGQC 無 <品檢備註> 事項 | 訂單:2503DCD015/001 CCQC <品檢備註> 事項如下 . 1.入口板厚以平凸分釐卡量測,其W/D距板邊10mm處量測 (RMK00619) . 2.入口急峻度≦0.7%，毛邊(雙平頭分釐卡)≦30μm(一定要落實記錄，以作為品質追蹤依據) (RMK00619) . 3.出/入口鼓起≦0.5mm超出管制規格請TSD送RCL確認板形 (RMK00619) . 4.前處理皮膜Si=14±5 mg/m2於CC2品檢室Twin-X:NRC350-Si(SUS304)檢測 (RMK00619) . 5.其餘品質管制若無特別註明，則以對應的烤漆產品用途管制 (RMK00619) . 6.【捲取+套桶】出口一律 STAGGER 捲取，並使用比訂單寬度"加寬"的套桶（一般為"P"，超低光澤與印刷為"S"） (RMK00619) | 訂單:2503DCD015/001 TOL 無 <生產備註> 事項 |  | 訂單 2503DCD015/001 修改記錄如下: 20250324 16:26:37 (21003) 退火碼: >> S1, 用途碼: >> CIA008, 背面標示: >> C989, 訂單背面顏色(五碼): >> BW73Y, 背面漆膜厚: >> 12.5, 背面漆塗漆型式幾塗幾烤: >> 2, 鉻酸鹽: >> Z, 訂單厚度: >> 0.46, 訂單重: >> 8, 重量容許率(下限): >> 10, 重量容許率(上限): >> 10, 訂單寬度: >> 914, 鍍製方式: >> BC, 鋼捲內徑: >> 508, 鋼捲下限重: >> 3, 鋼捲上限重: >> 5, 壓花條件碼: >> -, 表面花紋: >> -, 綠色識別碼: >> -, 印刷輥號: >> -, 產品代碼: >> PPSUS, 皮膜碼: >> -, 單位別: >> M, 油品種類: >> Z, 塗油量: >> Z, 包裝代碼: >> A3 , 保護膜碼: >> -, 客戶試片取樣型式: >> -, 調質碼: >> S, 套筒碼: >> P , 規格: >> CSUS304-20, 製造標準: >> SYSCO, 表面處理劑種類: >> Z, 表面處理劑塗佈量: >> Z, 伸長率測試: >> N, 硬度測試碼: >> N, 抗拉強度測試: >> N, 降伏強度測試: >> N, 訂單正面顏色(五碼): >> 1C460, 正面漆膜厚: >> 25, 正面漆塗漆型式幾塗幾烤: >> 2, 修邊碼: >> Y, 重量碼: >> AW, 鋼捲捲向: >> I, 鍍層碼: >> -, | *:
PPSUS | 2503DCD015/002 |  |  | 1. PPSUS&PPAL 單位長度(M/T)要自己算完後修改 SOP內容。RD洗衣機外殼用可用 -0.04～0 去算 (OFP00649)-{.不符.} | 訂單:2503DCD015/002 CPL 無 <生產備註> 事項 | 訂單:2503DCD015/002 CR1 無 <生產備註> 事項 | 訂單:2503DCD015/002 CR2 無 <生產備註> 事項 | 訂單:2503DCD015/002 CG1 無 <生產備註> 事項 | 訂單:2503DCD015/002 CG2 無 <生產備註> 事項 | 訂單:2503DCD015/002 CC1 <生產備註> 事項如下 . 1.入口板厚以平凸分釐卡量測,其W/D距板邊10mm處量測 (RMK00619) . 2.入口急峻度≦0.7%，毛邊(雙平頭分釐卡)≦30μm(一定要落實記錄，以作為品質追蹤依據) (RMK00619) . 3.出/入口鼓起≦0.5mm超出管制規格請TSD送RCL確認板形 (RMK00619) . 4.前處理皮膜Si=14±5 mg/m2於CC2品檢室Twin-X:NRC350-Si(SUS304)檢測 (RMK00619) . 5.其餘品質管制若無特別註明，則以對應的烤漆產品用途管制 (RMK00619) . 6.【捲取+套桶】出口一律 STAGGER 捲取，並使用比訂單寬度"加寬"的套桶（一般為"P"，超低光澤與印刷為"S"） (RMK00619) | 訂單:2503DCD015/002 CC2 <生產備註> 事項如下 . 1.入口板厚以平凸分釐卡量測,其W/D距板邊10mm處量測 (RMK00619) . 2.入口急峻度≦0.7%，毛邊(雙平頭分釐卡)≦30μm(一定要落實記錄，以作為品質追蹤依據) (RMK00619) . 3.出/入口鼓起≦0.5mm超出管制規格請TSD送RCL確認板形 (RMK00619) . 4.前處理皮膜Si=14±5 mg/m2於CC2品檢室Twin-X:NRC350-Si(SUS304)檢測 (RMK00619) . 5.其餘品質管制若無特別註明，則以對應的烤漆產品用途管制 (RMK00619) . 6.【捲取+套桶】出口一律 STAGGER 捲取，並使用比訂單寬度"加寬"的套桶（一般為"P"，超低光澤與印刷為"S"） (RMK00619) | 訂單:2503DCD015/002 RCL 無 <生產備註> 事項 | 訂單:2503DCD015/002 CCPK 無 <生產備註> 事項 | 訂單:2503DCD015/002 CGQC 無 <品檢備註> 事項 | 訂單:2503DCD015/002 CCQC <品檢備註> 事項如下 . 1.入口板厚以平凸分釐卡量測,其W/D距板邊10mm處量測 (RMK00619) . 2.入口急峻度≦0.7%，毛邊(雙平頭分釐卡)≦30μm(一定要落實記錄，以作為品質追蹤依據) (RMK00619) . 3.出/入口鼓起≦0.5mm超出管制規格請TSD送RCL確認板形 (RMK00619) . 4.前處理皮膜Si=14±5 mg/m2於CC2品檢室Twin-X:NRC350-Si(SUS304)檢測 (RMK00619) . 5.其餘品質管制若無特別註明，則以對應的烤漆產品用途管制 (RMK00619) . 6.【捲取+套桶】出口一律 STAGGER 捲取，並使用比訂單寬度"加寬"的套桶（一般為"P"，超低光澤與印刷為"S"） (RMK00619) | 訂單:2503DCD015/002 TOL 無 <生產備註> 事項 |  | 訂單 2503DCD015/002 修改記錄如下: 20250324 16:26:39 (21003) 退火碼: >> S1, 用途碼: >> CIA008, 背面標示: >> C989, 訂單背面顏色(五碼): >> BW73Y, 背面漆膜厚: >> 12.5, 背面漆塗漆型式幾塗幾烤: >> 2, 鉻酸鹽: >> Z, 訂單厚度: >> 0.46, 訂單重: >> 8, 重量容許率(下限): >> 10, 重量容許率(上限): >> 10, 訂單寬度: >> 914, 鍍製方式: >> BC, 鋼捲內徑: >> 508, 鋼捲下限重: >> 3, 鋼捲上限重: >> 5, 壓花條件碼: >> -, 表面花紋: >> -, 綠色識別碼: >> -, 印刷輥號: >> -, 產品代碼: >> PPSUS, 皮膜碼: >> -, 單位別: >> M, 油品種類: >> Z, 塗油量: >> Z, 包裝代碼: >> A3 , 保護膜碼: >> -, 客戶試片取樣型式: >> -, 調質碼: >> S, 套筒碼: >> P , 規格: >> CSUS304-20, 製造標準: >> SYSCO, 表面處理劑種類: >> Z, 表面處理劑塗佈量: >> Z, 伸長率測試: >> N, 硬度測試碼: >> N, 抗拉強度測試: >> N, 降伏強度測試: >> N, 訂單正面顏色(五碼): >> 2Y730, 正面漆膜厚: >> 25, 正面漆塗漆型式幾塗幾烤: >> 2, 修邊碼: >> Y, 重量碼: >> AW, 鋼捲捲向: >> I, 鍍層碼: >> -, | *:
PPSUS | 2503DCD015/003 |  |  | 1. PPSUS&PPAL 單位長度(M/T)要自己算完後修改 SOP內容。RD洗衣機外殼用可用 -0.04～0 去算 (OFP00649)-{.不符.} | 訂單:2503DCD015/003 CPL 無 <生產備註> 事項 | 訂單:2503DCD015/003 CR1 無 <生產備註> 事項 | 訂單:2503DCD015/003 CR2 無 <生產備註> 事項 | 訂單:2503DCD015/003 CG1 無 <生產備註> 事項 | 訂單:2503DCD015/003 CG2 無 <生產備註> 事項 | 訂單:2503DCD015/003 CC1 <生產備註> 事項如下 . 1.入口板厚以平凸分釐卡量測,其W/D距板邊10mm處量測 (RMK00619) . 2.入口急峻度≦0.7%，毛邊(雙平頭分釐卡)≦30μm(一定要落實記錄，以作為品質追蹤依據) (RMK00619) . 3.出/入口鼓起≦0.5mm超出管制規格請TSD送RCL確認板形 (RMK00619) . 4.前處理皮膜Si=14±5 mg/m2於CC2品檢室Twin-X:NRC350-Si(SUS304)檢測 (RMK00619) . 5.其餘品質管制若無特別註明，則以對應的烤漆產品用途管制 (RMK00619) . 6.【捲取+套桶】出口一律 STAGGER 捲取，並使用比訂單寬度"加寬"的套桶（一般為"P"，超低光澤與印刷為"S"） (RMK00619) | 訂單:2503DCD015/003 CC2 <生產備註> 事項如下 . 1.入口板厚以平凸分釐卡量測,其W/D距板邊10mm處量測 (RMK00619) . 2.入口急峻度≦0.7%，毛邊(雙平頭分釐卡)≦30μm(一定要落實記錄，以作為品質追蹤依據) (RMK00619) . 3.出/入口鼓起≦0.5mm超出管制規格請TSD送RCL確認板形 (RMK00619) . 4.前處理皮膜Si=14±5 mg/m2於CC2品檢室Twin-X:NRC350-Si(SUS304)檢測 (RMK00619) . 5.其餘品質管制若無特別註明，則以對應的烤漆產品用途管制 (RMK00619) . 6.【捲取+套桶】出口一律 STAGGER 捲取，並使用比訂單寬度"加寬"的套桶（一般為"P"，超低光澤與印刷為"S"） (RMK00619) | 訂單:2503DCD015/003 RCL 無 <生產備註> 事項 | 訂單:2503DCD015/003 CCPK 無 <生產備註> 事項 | 訂單:2503DCD015/003 CGQC 無 <品檢備註> 事項 | 訂單:2503DCD015/003 CCQC <品檢備註> 事項如下 . 1.入口板厚以平凸分釐卡量測,其W/D距板邊10mm處量測 (RMK00619) . 2.入口急峻度≦0.7%，毛邊(雙平頭分釐卡)≦30μm(一定要落實記錄，以作為品質追蹤依據) (RMK00619) . 3.出/入口鼓起≦0.5mm超出管制規格請TSD送RCL確認板形 (RMK00619) . 4.前處理皮膜Si=14±5 mg/m2於CC2品檢室Twin-X:NRC350-Si(SUS304)檢測 (RMK00619) . 5.其餘品質管制若無特別註明，則以對應的烤漆產品用途管制 (RMK00619) . 6.【捲取+套桶】出口一律 STAGGER 捲取，並使用比訂單寬度"加寬"的套桶（一般為"P"，超低光澤與印刷為"S"） (RMK00619) | 訂單:2503DCD015/003 TOL 無 <生產備註> 事項 |  | 訂單 2503DCD015/003 修改記錄如下: 20250324 16:26:42 (21003) 退火碼: >> S1, 用途碼: >> CIA008, 背面標示: >> C989, 訂單背面顏色(五碼): >> BW73Y, 背面漆膜厚: >> 12.5, 背面漆塗漆型式幾塗幾烤: >> 2, 鉻酸鹽: >> Z, 訂單厚度: >> 0.46, 訂單重: >> 4, 重量容許率(下限): >> 10, 重量容許率(上限): >> 10, 訂單寬度: >> 914, 鍍製方式: >> BC, 鋼捲內徑: >> 508, 鋼捲下限重: >> 3, 鋼捲上限重: >> 5, 壓花條件碼: >> -, 表面花紋: >> -, 綠色識別碼: >> -, 印刷輥號: >> -, 產品代碼: >> PPSUS, 皮膜碼: >> -, 單位別: >> M, 油品種類: >> Z, 塗油量: >> Z, 包裝代碼: >> A3 , 保護膜碼: >> -, 客戶試片取樣型式: >> -, 調質碼: >> S, 套筒碼: >> P , 規格: >> CSUS304-20, 製造標準: >> SYSCO, 表面處理劑種類: >> Z, 表面處理劑塗佈量: >> Z, 伸長率測試: >> N, 硬度測試碼: >> N, 抗拉強度測試: >> N, 降伏強度測試: >> N, 訂單正面顏色(五碼): >> 1G380, 正面漆膜厚: >> 25, 正面漆塗漆型式幾塗幾烤: >> 2, 修邊碼: >> Y, 重量碼: >> AW, 鋼捲捲向: >> I, 鍍層碼: >> -, | *:
PPSUS | 2503DCD015/004 |  |  | 1. PPSUS&PPAL 單位長度(M/T)要自己算完後修改 SOP內容。RD洗衣機外殼用可用 -0.04～0 去算 (OFP00649)-{.不符.} | 訂單:2503DCD015/004 CPL 無 <生產備註> 事項 | 訂單:2503DCD015/004 CR1 無 <生產備註> 事項 | 訂單:2503DCD015/004 CR2 無 <生產備註> 事項 | 訂單:2503DCD015/004 CG1 <生產備註> 事項如下 . 瓦形屋頂用 注意鍍層控制範圍：min=標準值，Max=標準值+30 (RMK00103) . 因成形性需求故鍍層量有上限管制，排程變換前後一顆分切請U3暫留，待產線確認鍍層量後再行處置。 (RMK00103) | 訂單:2503DCD015/004 CG2 <生產備註> 事項如下 . 瓦形屋頂用 注意鍍層控制範圍：min=標準值，Max=標準值+30 (RMK00103) . 因成形性需求故鍍層量有上限管制，排程變換前後一顆分切請U3暫留，待產線確認鍍層量後再行處置。 (RMK00103) | 訂單:2503DCD015/004 CC1 <生產備註> 事項如下 . 超低光澤產品,色差計塗佈量依據5+20U為基準。RYF89 以5+22U為基準。 (RMK00103) . 請出口人員貼上"請勿堆疊"紅色標簽. (RMK00103) . R字頭色碼因色差對膜厚極其敏感，MASS目標102%~115%之間. (RMK00103) . R字頭色碼塗佈量須在20U以上,不然會有白色點狀(繩紋),已被客戶訴賠. (RMK00103) . 捲起單位張力請加大至 5.5（有另行備註要求張力設定時，依另行備註需求設定）） (RMK00103) . 1.入口板厚以平凸分釐卡量測,其W/D距板邊10mm處量測 (RMK00619) . 2.入口急峻度≦0.7%，毛邊(雙平頭分釐卡)≦30μm(一定要落實記錄，以作為品質追蹤依據) (RMK00619) . 3.出/入口鼓起≦0.5mm超出管制規格請TSD送RCL確認板形 (RMK00619) . 4.前處理皮膜Si=14±5 mg/m2於CC2品檢室Twin-X:NRC350-Si(SUS304)檢測 (RMK00619) . 5.其餘品質管制若無特別註明，則以對應的烤漆產品用途管制 (RMK00619) . 6.【捲取+套桶】出口一律 STAGGER 捲取，並使用比訂單寬度"加寬"的套桶（一般為"P"，超低光澤與印刷為"S"） (RMK00619) | 訂單:2503DCD015/004 CC2 <生產備註> 事項如下 . 超低光澤產品,色差計塗佈量依據5+20U為基準。RYF89 以5+22U為基準。 (RMK00103) . 請出口人員貼上"請勿堆疊"紅色標簽. (RMK00103) . R字頭色碼因色差對膜厚極其敏感，MASS目標102%~115%之間. (RMK00103) . R字頭色碼塗佈量須在20U以上,不然會有白色點狀(繩紋),已被客戶訴賠. (RMK00103) . 1.入口板厚以平凸分釐卡量測,其W/D距板邊10mm處量測 (RMK00619) . 2.入口急峻度≦0.7%，毛邊(雙平頭分釐卡)≦30μm(一定要落實記錄，以作為品質追蹤依據) (RMK00619) . 3.出/入口鼓起≦0.5mm超出管制規格請TSD送RCL確認板形 (RMK00619) . 4.前處理皮膜Si=14±5 mg/m2於CC2品檢室Twin-X:NRC350-Si(SUS304)檢測 (RMK00619) . 5.其餘品質管制若無特別註明，則以對應的烤漆產品用途管制 (RMK00619) . 6.【捲取+套桶】出口一律 STAGGER 捲取，並使用比訂單寬度"加寬"的套桶（一般為"P"，超低光澤與印刷為"S"） (RMK00619) | 訂單:2503DCD015/004 RCL 無 <生產備註> 事項 | 訂單:2503DCD015/004 CCPK 無 <生產備註> 事項 | 訂單:2503DCD015/004 CGQC <品檢備註> 事項如下 . 瓦形屋頂用 注意鍍層控制範圍：min=標準值，Max=標準值+30 (RMK00103) | 訂單:2503DCD015/004 CCQC <品檢備註> 事項如下 . 超低光澤產品,色差計塗佈量依據5+20U為基準。RYF89 以5+22U為基準。 (RMK00103) . R字頭色碼因色差對膜厚極其敏感，MASS目標102%~115%之間. (RMK00103) . 1.入口板厚以平凸分釐卡量測,其W/D距板邊10mm處量測 (RMK00619) . 2.入口急峻度≦0.7%，毛邊(雙平頭分釐卡)≦30μm(一定要落實記錄，以作為品質追蹤依據) (RMK00619) . 3.出/入口鼓起≦0.5mm超出管制規格請TSD送RCL確認板形 (RMK00619) . 4.前處理皮膜Si=14±5 mg/m2於CC2品檢室Twin-X:NRC350-Si(SUS304)檢測 (RMK00619) . 5.其餘品質管制若無特別註明，則以對應的烤漆產品用途管制 (RMK00619) . 6.【捲取+套桶】出口一律 STAGGER 捲取，並使用比訂單寬度"加寬"的套桶（一般為"P"，超低光澤與印刷為"S"） (RMK00619) | 訂單:2503DCD015/004 TOL 無 <生產備註> 事項 |  | 訂單 2503DCD015/004 修改記錄如下: 20250324 16:26:45 (21003) 退火碼: >> S1, 用途碼: >> CIA008, 背面標示: >> C989, 訂單背面顏色(五碼): >> BW73Y, 背面漆膜厚: >> 12.5, 背面漆塗漆型式幾塗幾烤: >> 2, 鉻酸鹽: >> Z, 訂單厚度: >> 0.46, 訂單重: >> 20, 重量容許率(下限): >> 10, 重量容許率(上限): >> 10, 訂單寬度: >> 914, 鍍製方式: >> BC, 鋼捲內徑: >> 508, 鋼捲下限重: >> 3, 鋼捲上限重: >> 5, 壓花條件碼: >> -, 表面花紋: >> -, 綠色識別碼: >> -, 印刷輥號: >> -, 產品代碼: >> PPSUS, 皮膜碼: >> -, 單位別: >> M, 油品種類: >> Z, 塗油量: >> Z, 包裝代碼: >> A3 , 保護膜碼: >> -, 客戶試片取樣型式: >> -, 調質碼: >> S, 套筒碼: >> S , 規格: >> CSUS304-20, 製造標準: >> SYSCO, 表面處理劑種類: >> Z, 表面處理劑塗佈量: >> Z, 伸長率測試: >> N, 硬度測試碼: >> N, 抗拉強度測試: >> N, 降伏強度測試: >> N, 訂單正面顏色(五碼): >> RYF89, 正面漆膜厚: >> 25, 正面漆塗漆型式幾塗幾烤: >> 2, 修邊碼: >> Y, 重量碼: >> AW, 鋼捲捲向: >> I, 鍍層碼: >> -, | *:
PPGL | 2503DFD002/003 | 1. 厚鍍層AZ250限制生產寬度≧1100 (OFP00047)-{.不符.} 2. 提醒：CNS 第三類保固 PPGL AZ150（含）以上，PPGI Z27 （含）以上 TOP ≧25U , BK 兩層塗裝 (OFP00448)-{.不符.} 3. 再三提醒確認！CNS &JIS 塗裝 PVDF 需要"3類"耐候等級。並注意鍍層或膜厚是否符合.... (OFP00568)-{.不符.} 4. 容易發生鼓起訂單, 請詢問客戶是否可允許 STAGGER捲取 (OFP00606)-{.不符.} | 1. 部分大陸料含B元素超過CNS規範管制，故請原料CNS規範之訂單不要配大陸料 (OFP00684)-{.不符.} | 1. 厚鍍層AZ250限制生產寬度≧1100 (OFP00047)-{.不符.} 2. 訂單若有厚度變異，冷軋厚度公差比照烤漆計算公式 , 但最小為 1/2 公差做設定 (OFP00254)-{.不符.} 3. "偏薄要求訂單" 鍍後厚度減 鍍後厚度下限需大於 0.02 MM,以免發生厚度不足狀況 (OFP00369)-{.不符.} 4. 因多PASS的烤漆單位長度是SHOW末 PASS，所以各PASS單位長度需自己算並註記於備註 (OFP00431)-{.不符.} 5. 鍍層AZ250以上須會簽RD (OFP00447)-{.不符.} 6. 提醒：CNS 第三類保固 PPGL AZ150（含）以上，PPGI Z27 （含）以上 TOP ≧25U , BK 兩層塗裝 (OFP00448)-{.不符.} 7. 再三提醒確認！CNS &JIS 塗裝 PVDF 需要"3類"耐候等級。並注意鍍層或膜厚是否符合.... (OFP00568)-{.不符.} 8. 容易發生鼓起訂單, 請詢問客戶是否可允許 STAGGER捲取 (OFP00606)-{.不符.} 9. AZ250、AZ300訂單，指定CG2生產 (OFP00661)-{.不符.} 10. 部分大陸料含B元素超過CNS規範管制，故請原料CNS規範之訂單不要配大陸料 (OFP00684)-{.不符.} | 訂單:2503DFD002/003 CPL <生產備註> 事項如下 . 除HGI/ HGL 訂單邊緣不噴油. 其餘皆側緣噴油 (RMK00285) | 訂單:2503DFD002/003 CR1 <生產備註> 事項如下 . 需注意板形儘可能不要有邊波(可允許有中波) 比照森鉅無邊波訂單生產標準 (RMK-E_CHIN) | 訂單:2503DFD002/003 CR2 <生產備註> 事項如下 . 需注意板形儘可能不要有邊波(可允許有中波) 比照森鉅無邊波訂單生產標準 (RMK-E_CHIN) | 訂單:2503DFD002/003 CG1 <生產備註> 事項如下 . 9.因高鍍層正面鋅花結晶比較明顯導致下製程烤漆塗裝容易起泡，故請生產時注意背面品質，若背面無影響塗裝品質之缺陷請品檢註明 「烤漆請背烤」並且開立品質資訊聯絡單通知烤漆線。 (RMK-E_CHIN) . 8. Nozzle檔板請調整至板邊2~3mm(以防止鼓起)，板邊不允許鋅渣，若有需磨除後才可放行到下製程。 (RMK-E_CHIN) . 7. 出口捲取請以stagger捲取(Mode 2)；若鋼捲有嚴重鼓起請出口分切，收捲時請加鋼套桶(S)，注意儘量控制不要有內圈突出。 (RMK-E_CHIN) . 6. SKP Rolling Force設定：需260噸以上。 (RMK-E_CHIN) . 5. 鍍層量管制：雙面3點平均鍍層量管理值255~280g/㎡，單點鍍層量要85%以上(不可低於215g/㎡)，中央與邊緣之鍍層量差異盡可能控制小。 (RMK-E_CHIN) . 4. 鋅槽液位：產線需提早將Pot液位做滿，且生產時投入大塊的55% AL Cake(約6~7塊Cake可產出9~10顆的母鋼捲約34,000米)。 (RMK-E_CHIN) . 3. 為避免鍍後鼓起，線速度請維持160mpm以上，生產中如有需調整請知會鍍鋅廠相關長官。 (RMK-E_CHIN) . 2. 板形要求與邊緣品質管制：同烤漆底材之外觀要求，依TSD放行標準。 (RMK-E_CHIN) . 1. 高鍍層(AZ-250) CGLCC-32使用SAE1008料 (RMK-E_CHIN) . 平板類,鍍鋅生產時SKIN PASS & T/L 請依據鍍鋅標準規定生產 (RMK00100) . 鍍鋅表面不可有鋅痕、壓痕、凹陷、及刮傷 、應變痕等。 (RMK00100) . 出口鋼捲盤捲後目視不允許有鼓起. (RMK00100) . 本單於烤漆正背面都塗裝正面漆，因此鍍鋅請管制背面表面品質比照正面 (RMK00363) . 單張排程 ≦3顆母鋼時 , 線速度請作 170mpm , 大於3顆時(含下張排程加總) 可依 POT 熔解狀況降速 (RMK00498) . 因成形性需求故鍍層量有上限管制，排程變換前後一顆分切請U3暫留，待產線確認鍍層量後再行處置。 (RMK00532) | 訂單:2503DFD002/003 CG2 <生產備註> 事項如下 . 9.因高鍍層正面鋅花結晶比較明顯導致下製程烤漆塗裝容易起泡，故請生產時注意背面品質，若背面無影響塗裝品質之缺陷請品檢註明 「烤漆請背烤」並且開立品質資訊聯絡單通知烤漆線。 (RMK-E_CHIN) . 8. Nozzle檔板請調整至板邊2~3mm(以防止鼓起)，板邊不允許鋅渣，若有需磨除後才可放行到下製程。 (RMK-E_CHIN) . 7. 出口捲取請以stagger捲取(Mode 2)；若鋼捲有嚴重鼓起請出口分切，收捲時請加鋼套桶(S)，注意儘量控制不要有內圈突出。 (RMK-E_CHIN) . 6. SKP Rolling Force設定：需260噸以上。 (RMK-E_CHIN) . 5. 鍍層量管制：雙面3點平均鍍層量管理值255~280g/㎡，單點鍍層量要85%以上(不可低於215g/㎡)，中央與邊緣之鍍層量差異盡可能控制小。 (RMK-E_CHIN) . 4. 鋅槽液位：產線需提早將Pot液位做滿，且生產時投入大塊的55% AL Cake(約6~7塊Cake可產出9~10顆的母鋼捲約34,000米)。 (RMK-E_CHIN) . 3. 為避免鍍後鼓起，線速度請維持160mpm以上，生產中如有需調整請知會鍍鋅廠相關長官。 (RMK-E_CHIN) . 2. 板形要求與邊緣品質管制：同烤漆底材之外觀要求，依TSD放行標準。 (RMK-E_CHIN) . 1. 高鍍層(AZ-250) CGLCC-32使用SAE1008料 (RMK-E_CHIN) . 平板類,鍍鋅生產時SKIN PASS & T/L 請依據鍍鋅標準規定生產 (RMK00100) . 鍍鋅表面不可有鋅痕、壓痕、凹陷、及刮傷 、應變痕等。 (RMK00100) . 出口鋼捲盤捲後目視不允許有鼓起. (RMK00100) . 本單於烤漆正背面都塗裝正面漆，因此鍍鋅請管制背面表面品質比照正面 (RMK00363) . 單張排程 ≦3顆母鋼時 , 線速度請作 170mpm , 大於3顆時(含下張排程加總) 可依 POT 熔解狀況降速 (RMK00498) . 【鍍層】於AZ200~AZ250 產品，單面鍍層管制上限150 g/m2 (RMK00532) . 因成形性需求故鍍層量有上限管制，排程變換前後一顆分切請U3暫留，待產線確認鍍層量後再行處置。 (RMK00532) | 訂單:2503DFD002/003 CC1 <生產備註> 事項如下 . 【第二PASS單位長度】256~288 m/t (RMK-E_CHIN) . 【第一PASS單位長度】262~295 m/t (RMK-E_CHIN) . 【套桶選用注意】因 STAGGER捲取，因此必須使用比訂單寬度寬的套桶 (RMK-E_CHIN) . 9. 請貼 “禁止疊放”標籤。 (RMK-E_CHIN) . 8. 出口品檢項目：同PVDF屋頂浪板放行標準，TC值記錄但不管制。板形與邊緣管制同屋頂浪板。 (RMK-E_CHIN) . 7. 出口分切以stagger交錯捲姿捲取，若有缺陷要到RCL內外切時，請品檢務必要在重處理單上註明需要stagger捲取，並通知RCL注意。 (RMK-E_CHIN) . 6. 背面漆避免噴字機拖痕。 (RMK-E_CHIN) . 5. 工程案訂單，塗佈量管制(正面、背面):總塗佈量≧100% (RMK-E_CHIN) . 4.高鍍層高膜厚，面漆測試前30分鐘進行攪拌與調黏，黏度先調整一桶, 待30米測試OK後再調整其餘塗料黏度，面漆使用125um濾芯。 (RMK-E_CHIN) . 3. 線速度設定30mpm，前處理使用表調. (RMK-E_CHIN) . 2. 鋼捲原則上請背烤(請注意上製程之品質資訊聯絡單的內容). (RMK-E_CHIN) . 1.3.第2Pass正面塗裝PVDF(FG6704)20μ+Clear(FE1104)12μ /背面塗裝Primer 1PU114)2μ+PE (3W73Z4)20μ (RMK-E_CHIN) . 1.2.1Pass CC2 3/11 生產完成,以鋼號:5031423/2000投入第2Pass 生產。 (RMK-E_CHIN) . 1.1.第1Pass正面塗裝Primer (1PP394)16μ/背面塗裝Primer (1PU114)3μ (RMK-E_CHIN) . 1. 2pass生產: (RMK-E_CHIN) . 1.本單若塗裝背面漆一律改為REVERSE COATING 例外訂單如下敘述 (RMK00163) . 2.例外訂單為R字頭超低光澤與PVDF (＞25μ)，背面漆可改 NATURE COATING，但搭配底漆避免遮蓋性不佳 (RMK00163) . ★品檢注意！JIS&CNS 訂單必須每滿50噸一定要再做一次TEST (RMK00259) . 【PMT】本單面漆為"PVDF"，經會議決議需量測板溫並記錄之。每一張排程需量測一次否則追究責任 (RMK00503) . 【速限】2019/08/30 晨會決議 高鍍層（≧AZ200）生產限速≦50 mpm (RMK00508) . 【色差】請直接用3W7204 打色差 (和3W7204同色，區別訂單膜厚用)（3W7204，訂單膜厚25，3W72Z4，訂單膜厚20MIN） (RMK00663) | 訂單:2503DFD002/003 CC2 <生產備註> 事項如下 . 【第二PASS單位長度】256~288 m/t (RMK-E_CHIN) . 【第一PASS單位長度】262~295 m/t (RMK-E_CHIN) . 【套桶選用注意】因 STAGGER捲取，因此必須使用比訂單寬度寬的套桶 (RMK-E_CHIN) . 9. 請貼 “禁止疊放”標籤。 (RMK-E_CHIN) . 8. 出口品檢項目：同PVDF屋頂浪板放行標準，TC值記錄但不管制。板形與邊緣管制同屋頂浪板。 (RMK-E_CHIN) . 7. 出口分切以stagger交錯捲姿捲取，若有缺陷要到RCL內外切時，請品檢務必要在重處理單上註明需要stagger捲取，並通知RCL注意。 (RMK-E_CHIN) . 6. 背面漆避免噴字機拖痕。 (RMK-E_CHIN) . 5. 工程案訂單，塗佈量管制(正面、背面):總塗佈量≧100% (RMK-E_CHIN) . 4.高鍍層高膜厚，面漆測試前30分鐘進行攪拌與調黏，黏度先調整一桶, 待30米測試OK後再調整其餘塗料黏度，面漆使用125um濾芯。 (RMK-E_CHIN) . 3. 線速度設定30mpm，前處理使用表調. (RMK-E_CHIN) . 2. 鋼捲原則上請背烤(請注意上製程之品質資訊聯絡單的內容). (RMK-E_CHIN) . 1.3.第2Pass正面塗裝PVDF(FG6704)20μ+Clear(FE1104)12μ /背面塗裝Primer 1PU114)2μ+PE (3W73Z4)20μ (RMK-E_CHIN) . 1.2.1Pass CC2 3/11 生產完成,以鋼號:5031423/2000投入第2Pass 生產。 (RMK-E_CHIN) . 1.1.第1Pass正面塗裝Primer (1PP394)16μ/背面塗裝Primer (1PU114)3μ (RMK-E_CHIN) . 1. 2pass生產: (RMK-E_CHIN) . 1.本單若塗裝背面漆一律改為REVERSE COATING 例外訂單如下敘述 (RMK00163) . 2.例外訂單為R字頭超低光澤與PVDF (＞25μ)，背面漆可改 NATURE COATING，但搭配底漆避免遮蓋性不佳 (RMK00163) . ★品檢注意！JIS&CNS 訂單必須每滿50噸一定要再做一次TEST (RMK00259) . 【PMT】本單面漆為"PVDF"，經會議決議需量測板溫並記錄之。每一張排程需量測一次否則追究責任 (RMK00503) . 【速限】2019/08/30 晨會決議 高鍍層（≧AZ200）生產限速≦50 mpm (RMK00508) . 【色差】請直接用3W7204 打色差 (和3W7204同色，區別訂單膜厚用)（3W7204，訂單膜厚25，3W72Z4，訂單膜厚20MIN） (RMK00663) | 訂單:2503DFD002/003 RCL 無 <生產備註> 事項 | 訂單:2503DFD002/003 CCPK 無 <生產備註> 事項 | 訂單:2503DFD002/003 CGQC <品檢備註> 事項如下 . 9.因高鍍層正面鋅花結晶比較明顯導致下製程烤漆塗裝容易起泡，故請生產時注意背面品質，若背面無影響塗裝品質之缺陷請品檢註明 「烤漆請背烤」並且開立品質資訊聯絡單通知烤漆線。 (RMK-E_CHIN) . 8. Nozzle檔板請調整至板邊2~3mm(以防止鼓起)，板邊不允許鋅渣，若有需磨除後才可放行到下製程。 (RMK-E_CHIN) . 7. 出口捲取請以stagger捲取(Mode 2)；若鋼捲有嚴重鼓起請出口分切，收捲時請加鋼套桶(S)，注意儘量控制不要有內圈突出。 (RMK-E_CHIN) . 6. SKP Rolling Force設定：需260噸以上。 (RMK-E_CHIN) . 5. 鍍層量管制：雙面3點平均鍍層量管理值255~280g/㎡，單點鍍層量要85%以上(不可低於215g/㎡)，中央與邊緣之鍍層量差異盡可能控制小。 (RMK-E_CHIN) . 4. 鋅槽液位：產線需提早將Pot液位做滿，且生產時投入大塊的55% AL Cake(約6~7塊Cake可產出9~10顆的母鋼捲約34,000米)。 (RMK-E_CHIN) . 3. 為避免鍍後鼓起，線速度請維持160mpm以上，生產中如有需調整請知會鍍鋅廠相關長官。 (RMK-E_CHIN) . 2. 板形要求與邊緣品質管制：同烤漆底材之外觀要求，依TSD放行標準。 (RMK-E_CHIN) . 1. 高鍍層(AZ-250) CGLCC-32使用SAE1008料 (RMK-E_CHIN) . 本單於烤漆正背面都塗裝正面漆，因此鍍鋅請管制背面表面品質比照正面 (RMK00363) . 【鍍層】於AZ200~AZ250 產品，單面鍍層管制上限150 g/m2 (RMK00532) | 訂單:2503DFD002/003 CCQC <品檢備註> 事項如下 . 【第二PASS單位長度】256~288 m/t (RMK-E_CHIN) . 【第一PASS單位長度】262~295 m/t (RMK-E_CHIN) . 【套桶選用注意】因 STAGGER捲取，因此必須使用比訂單寬度寬的套桶 (RMK-E_CHIN) . 9. 請貼 “禁止疊放”標籤。 (RMK-E_CHIN) . 8. 出口品檢項目：同PVDF屋頂浪板放行標準，TC值記錄但不管制。板形與邊緣管制同屋頂浪板。 (RMK-E_CHIN) . 7. 出口分切以stagger交錯捲姿捲取，若有缺陷要到RCL內外切時，請品檢務必要在重處理單上註明需要stagger捲取，並通知RCL注意。 (RMK-E_CHIN) . 6. 背面漆避免噴字機拖痕。 (RMK-E_CHIN) . 5. 工程案訂單，塗佈量管制(正面、背面):總塗佈量≧100% (RMK-E_CHIN) . 4.高鍍層高膜厚，面漆測試前30分鐘進行攪拌與調黏，黏度先調整一桶, 待30米測試OK後再調整其餘塗料黏度，面漆使用125um濾芯。 (RMK-E_CHIN) . 3. 線速度設定30mpm，前處理使用表調. (RMK-E_CHIN) . 2. 鋼捲原則上請背烤(請注意上製程之品質資訊聯絡單的內容). (RMK-E_CHIN) . 1.3.第2Pass正面塗裝PVDF(FG6704)20μ+Clear(FE1104)12μ /背面塗裝Primer 1PU114)2μ+PE (3W73Z4)20μ (RMK-E_CHIN) . 1.2.1Pass CC2 3/11 生產完成,以鋼號:5031423/2000投入第2Pass 生產。 (RMK-E_CHIN) . 1.1.第1Pass正面塗裝Primer (1PP394)16μ/背面塗裝Primer (1PU114)3μ (RMK-E_CHIN) . 1. 2pass生產: (RMK-E_CHIN) . 1.本單若塗裝背面漆一律改為REVERSE COATING 例外訂單如下敘述 (RMK00163) . 2.例外訂單為R字頭超低光澤與PVDF (＞25μ)，背面漆可改 NATURE COATING，但搭配底漆避免遮蓋性不佳 (RMK00163) . ★品檢注意！JIS&CNS 訂單必須每滿50噸一定要再做一次TEST (RMK00259) . 【PMT】本單面漆為"PVDF"，經會議決議需量測板溫並記錄之。每一張排程需量測一次否則追究責任 (RMK00503) . 【速限】2019/08/30 晨會決議 高鍍層（≧AZ200）生產限速≦50 mpm (RMK00508) . 【色差】請直接用3W7204 打色差 (和3W7204同色，區別訂單膜厚用)（3W7204，訂單膜厚25，3W72Z4，訂單膜厚20MIN） (RMK00663) | 訂單:2503DFD002/003 TOL 無 <生產備註> 事項 | 需注意板形儘可能不要有邊波(可允許有中波) 比照森鉅無邊波訂單生產標準^^/CR1/CR2/ <<.E_CHIN 2025/03/06 10:33.>> 1. 高鍍層(AZ-250) CGLCC-32使用SAE1008料^^/CG1/CG2/CGQC/ <<.E_CHIN 2025/03/06 10:33.>> 2. 板形要求與邊緣品質管制：同烤漆底材之外觀要求，依TSD放行標準。^^/CG1/CG2/CGQC/ <<.E_CHIN 2025/03/06 10:34.>> 3. 為避免鍍後鼓起，線速度請維持160mpm以上，生產中如有需調整請知會鍍鋅廠相關長官。^^/CG1/CG2/CGQC/ <<.E_CHIN 2025/03/06 10:34.>> 4. 鋅槽液位：產線需提早將Pot液位做滿，且生產時投入大塊的55% AL Cake(約6~7塊Cake可產出9~10顆的母鋼捲約34,000米)。^^/CG1/CG2/CGQC/ <<.E_CHIN 2025/03/06 10:34.>> 5. 鍍層量管制：雙面3點平均鍍層量管理值255~280g/㎡，單點鍍層量要85%以上(不可低於215g/㎡)，中央與邊緣之鍍層量差異盡可能控制小。^^/CG1/CG2/CGQC/ <<.E_CHIN 2025/03/06 10:37.>> 6. SKP Rolling Force設定：需260噸以上。^^/CG1/CG2/CGQC/ <<.E_CHIN 2025/03/06 10:37.>> 7. 出口捲取請以stagger捲取(Mode 2)；若鋼捲有嚴重鼓起請出口分切，收捲時請加鋼套桶(S)，注意儘量控制不要有內圈突出。^^/CG1/CG2/CGQC/ <<.E_CHIN 2025/03/06 10:38.>> 8. Nozzle檔板請調整至板邊2~3mm(以防止鼓起)，板邊不允許鋅渣，若有需磨除後才可放行到下製程。^^/CG1/CG2/CGQC/ <<.E_CHIN 2025/03/06 10:38.>> 9.因高鍍層正面鋅花結晶比較明顯導致下製程烤漆塗裝容易起泡，故請生產時注意背面品質，若背面無影響塗裝品質之缺陷請品檢註明 「烤漆請背烤」並且開立品質資訊聯絡單通知烤漆線。^^/CG1/CG2/CGQC/ <<.E_CHIN 2025/03/06 10:39.>> 1. 2pass生產:^^/CC1/CC2/CCQC/ <<.E_CHIN 2025/03/27 14:31.>> 1.1.第1Pass正面塗裝Primer (1PP394)16μ/背面塗裝Primer (1PU114)3μ^^/CC1/CC2/CCQC/ <<.E_CHIN 2025/03/27 14:33.>> 1.2.1Pass CC2 3/11 生產完成,以鋼號:5031423/2000投入第2Pass 生產。^^/CC1/CC2/CCQC/ <<.E_CHIN 2025/03/27 14:33.>> 1.3.第2Pass正面塗裝PVDF(FG6704)20μ+Clear(FE1104)12μ /背面塗裝Primer 1PU114)2μ+PE (3W73Z4)20μ^^/CC1/CC2/CCQC/ <<.E_CHIN 2025/03/27 14:34.>> 2. 鋼捲原則上請背烤(請注意上製程之品質資訊聯絡單的內容).^^/CC1/CC2/CCQC/ <<.E_CHIN 2025/03/27 14:34.>> 3. 線速度設定30mpm，前處理使用表調.^^/CC1/CC2/CCQC/ <<.E_CHIN 2025/03/27 14:34.>> 4.高鍍層高膜厚，面漆測試前30分鐘進行攪拌與調黏，黏度先調整一桶, 待30米測試OK後再調整其餘塗料黏度，面漆使用125um濾芯。^^/CC1/CC2/CCQC/ <<.E_CHIN 2025/03/27 14:35.>> 5. 工程案訂單，塗佈量管制(正面、背面):總塗佈量≧100%^^/CC1/CC2/CCQC/ <<.E_CHIN 2025/03/27 14:35.>> 6. 背面漆避免噴字機拖痕。^^/CC1/CC2/CCQC/ <<.E_CHIN 2025/03/27 14:36.>> 7. 出口分切以stagger交錯捲姿捲取，若有缺陷要到RCL內外切時，請品檢務必要在重處理單上註明需要stagger捲取，並通知RCL注意。^^/CC1/CC2/CCQC/ <<.E_CHIN 2025/03/27 14:36.>> 8. 出口品檢項目：同PVDF屋頂浪板放行標準，TC值記錄但不管制。板形與邊緣管制同屋頂浪板。^^/CC1/CC2/CCQC/ <<.E_CHIN 2025/03/27 14:37.>> 9. 請貼 “禁止疊放”標籤。^^/CC1/CC2/CCQC/MKT/ <<.E_CHIN 2025/03/27 14:37.>> 【套桶選用注意】因 STAGGER捲取，因此必須使用比訂單寬度寬的套桶 ^^/CC1/CC2/CCQC/^^ <<.E_CHIN 2025/03/27 14:40.>> 【第一PASS單位長度】262~295 m/t^^/CC1/CC2/CCQC/ <<.E_CHIN 2025/03/27 14:49.>> 【第二PASS單位長度】256~288 m/t^^/CC1/CC2/CCQC/ <<.E_CHIN 2025/03/27 14:47.>> | 訂單 2503DFD002/003 修改記錄如下: 20250224 17:01:37 (22030) 退火碼: >> S1, 用途碼: >> CIA008, 背面標示: >> C829, 訂單背面顏色(五碼): >> XXXXX, 背面漆膜厚: >> NOM, 背面漆塗漆型式幾塗幾烤: >> 2, 鉻酸鹽: >> Z, 訂單厚度: >> 0.476, 訂單重: >> 5, 重量容許率(下限): >> 10, 重量容許率(上限): >> 10, 訂單寬度: >> 1219, 鍍製方式: >> BC, 鋼捲內徑: >> 508, 鋼捲下限重: >> 3, 鋼捲上限重: >> 5, 壓花條件碼: >> -, 表面花紋: >> R, 綠色識別碼: >> -, 印刷輥號: >> -, 產品代碼: >> PPGL, 皮膜碼: >> -, 單位別: >> M, 油品種類: >> Z, 塗油量: >> Z, 包裝代碼: >> D2 , 保護膜碼: >> -, 客戶試片取樣數量: >> 0, 客戶試片取樣型式: >> -, 調質碼: >> S, 套筒碼: >> R , 規格: >> CGLCC-32, 製造標準: >> CNS, 表面處理劑種類: >> Z, 表面處理劑塗佈量: >> Z, 伸長率測試: >> Y, 硬度測試碼: >> Y, 抗拉強度測試: >> Y, 降伏強度測試: >> Y, 厚度變異: >> -3, 訂單正面顏色(五碼): >> XXXXX, 正面漆膜厚: >> NOM, 正面漆塗漆型式幾塗幾烤: >> 2, 修邊碼: >> Y, 重量碼: >> AW, 鋼捲捲向: >> I, 鍍層碼: >> AZ250, 20250224 17:04:31 (22030) 訂單寬度: 1219 >> 914, 20250319 14:21:38 (22030) 訂單背面顏色(五碼): XXXXX >> 3W72Z, 背面漆膜厚: NOM >> 20MIN, 訂單正面顏色(五碼): XXXXX >> FG67V, 正面漆膜厚: NOM >> 40MIN, | H:厚度偏薄 | [訂單訊息通知] 2025/03/05 9:25:56 AM 訂單訊息通知 (林郁潔 >> 通知 >> C.R. Wu, Edan Huang, YuLung Kung, Edwy Chin, Julian Liu, Sony Su) 訂單訊息 : 客戶考量交期因素，可接受此批訂單不做特殊處理
PPGI | 2503DFD010/001 |  | 1. 因機械性質與加工成型問題, HRD3材質其軋延率需≧70% (OFP00143)-{.不符.} | 1. 因機械性質與加工成型問題, HRD3材質其軋延率需≧70% (OFP00143)-{.不符.} 2. DQ 料針對 JIS CNS SYSCO 底材規格請重算重抓提醒 (OFP00346)-{.不符.} 3. 【提醒】！本單為直立式包裝，嚴禁鍍鋅或烤漆後以STAGGER捲取 (OFP00451)-{.不符.} 4. 【提醒 審單人員】CR≧0.6 要於烤漆備註調降 PMT等相關。★KP抗塵PVDF不受此限 (OFP00509)-{.不符.} 5. 厚度0.9以下DQ CR1修邊寬度+9,CR2修邊寬度+8MM；厚度0.9以上(含)CR1:CR2= +8 :+7.5 (OFP00527)-{.不符.} | 訂單:2503DFD010/001 CPL <生產備註> 事項如下 . 此規格為 HRD3/HRD3N 熱軋原料,請 CPL 注意修邊狀況. (RMK00042) . 請CPL確認修邊寬度, 如超過熱軋寬度則降速生產, 以防止板偏殘剪與局部未修邊. (RMK00189) . 除HGI/ HGL 訂單邊緣不噴油. 其餘皆側緣噴油 (RMK00285) | 訂單:2503DFD010/001 CR1 <生產備註> 事項如下 . 【專案負責人】RD 黃焰宏 課長 (RMK-E_CHIN) . 生產材質為DQ料,MILL可生產為小邊波, 但CGL不接受大邊波與中波.-請注意! (RMK00042) . DQ 產品 冷軋產出寬度 , 超寬 ≦ 3 mm 時請寫品質通報單後放行 (RMK00042) . 每組工輥生產之第一顆鋼捲, 檢查振動輥痕或砂輪痕 (RMK00307) . 軋延 DQ 材質鋼捲時，每 PASS 線速度最大 600 mpm (降低邊緣鋸齒狀程度) (RMK00385) | 訂單:2503DFD010/001 CR2 <生產備註> 事項如下 . 【專案負責人】RD 黃焰宏 課長 (RMK-E_CHIN) . 生產材質為DQ料,MILL可生產為小邊波, 但CGL不接受大邊波與中波.-請注意! (RMK00042) . DQ 產品 冷軋產出寬度 , 超寬 ≦ 3 mm 時請寫品質通報單後放行 (RMK00042) . 每組工輥生產之第一顆鋼捲, 檢查振動輥痕或砂輪痕 (RMK00307) . 軋延 DQ 材質鋼捲時，每 PASS 線速度最大 600 mpm (降低邊緣鋸齒狀程度) (RMK00385) | 訂單:2503DFD010/001 CG1 <生產備註> 事項如下 . 2. 外觀品質管制標準同 "洗衣機外殼"用途。 (RMK-E_CHIN) . 1.6.T/L伸長率≧0.3% (RMK-E_CHIN) . 1.5.SKP伸長率≦1.0% , RF 100噸以下(INC由各股自行調整避免邊緣調質不佳) (RMK-E_CHIN) . 1.4.POT張力降至標準的60%(由各股自行調整避免絞痕發生) (RMK-E_CHIN) . 1.3. RTF板溫830 ±10℃ (RMK-E_CHIN) . 1.2. CG2線速度設定: 有退火時間需求，目標75mpm (由各股自行調整避免缺陷發生) (RMK-E_CHIN) . 1.1.SKP:下工輥Ra:0.5-0.8μ，上工輥Ra:0.5-0.8μ (RMK-E_CHIN) . 1. 產品機械性質有特殊要求，製程條件如下: (RMK-E_CHIN) . 【專案負責人】RD 黃焰宏 課長 (RMK-E_CHIN) . POT溫度460℃以上,NOZZLE熱風溫度280℃以上,NOZZLE GAP愈小且風壓愈小. (RMK00061) . SKP:下工輥RA:0.5-0.8,上工輥RA:0.5-0.8 (RMK00061) . 弓形度≦8MM/300MM 中波高≦2.5MM 邊波高≦3MM 急峻度≦0.6%. (RMK00061) . 刷輥須持續使用,並記得要噴水. (RMK00061) | 訂單:2503DFD010/001 CG2 <生產備註> 事項如下 . 2. 外觀品質管制標準同 "洗衣機外殼"用途。 (RMK-E_CHIN) . 1.6.T/L伸長率≧0.3% (RMK-E_CHIN) . 1.5.SKP伸長率≦1.0% , RF 100噸以下(INC由各股自行調整避免邊緣調質不佳) (RMK-E_CHIN) . 1.4.POT張力降至標準的60%(由各股自行調整避免絞痕發生) (RMK-E_CHIN) . 1.3. RTF板溫830 ±10℃ (RMK-E_CHIN) . 1.2. CG2線速度設定: 有退火時間需求，目標75mpm (由各股自行調整避免缺陷發生) (RMK-E_CHIN) . 1.1.SKP:下工輥Ra:0.5-0.8μ，上工輥Ra:0.5-0.8μ (RMK-E_CHIN) . 1. 產品機械性質有特殊要求，製程條件如下: (RMK-E_CHIN) . 【專案負責人】RD 黃焰宏 課長 (RMK-E_CHIN) . POT溫度460℃以上,NOZZLE熱風溫度280℃以上,NOZZLE GAP愈小且風壓愈小. (RMK00061) . SKP:下工輥RA:0.5-0.8,上工輥RA:0.5-0.8 (RMK00061) . 弓形度≦8MM/300MM 中波高≦2.5MM 邊波高≦3MM 急峻度≦0.6%. (RMK00061) . 刷輥須持續使用,並記得要噴水. (RMK00061) | 訂單:2503DFD010/001 CC1 <生產備註> 事項如下 . 9. 外觀(板面顆粒...等)請參照「松下洗衣機外殼PCM」管制標準放行。 (RMK-E_CHIN) . 8. 出口品檢項目：加做「應變痕測試」: 衝艾克森6mm觀察平板處有無應變痕(判定參考缺陷樣本), 以及維持測試 fluting test，頻率: 1次/母鋼。 (RMK-E_CHIN) . 7.塗裝板面外觀管制:客戶針對正面繩紋有特別要求，面漆膜厚請管制100±10% (請參照編號430-S037:滾筒洗衣機PCM(低光閃黑) 塗裝板面外觀上、下限板) (RMK-E_CHIN) . 6. 此排程需要 Fluting Test ,張力整平機伸長率須設定0.04～0.06%。 (RMK-E_CHIN) . 5. 背面面漆BYF712使用CP#75μ濾心，使用No.2 thinner，粘度勿低於30秒。 (RMK-E_CHIN) . 4.4. NO.2 head參考塗裝條件R-塗裝:APR 轉速160% /PUR壓力500KG/PUR轉速80%/黏度50秒 (RMK-E_CHIN) . 4.3.NO.1 head參考塗裝條件N-塗裝:APR 轉速100% /PUR壓力300KG/PUR轉速20%/黏度50秒 (RMK-E_CHIN) . 4.2.Thinner為NO.2B， 黏度待R&D人員到場再行調整，使用#150鐵濾網，PMT為232±10℃。 (RMK-E_CHIN) . 4.1.面漆：ASY812採wet on wet塗裝(金屬漆單輥塗裝易產生塗裝輥痕) (RMK-E_CHIN) . 3.2.PMT為230±10℃，生產時添加A劑 0.2% (R&D當天提供)，請於生產前30分鐘前添加及均勻攪拌。 (RMK-E_CHIN) . 3.1.底漆：1PEF22採wet on wet塗裝，Thinner為NO.2B，黏度設定35~42秒，使用CP#75μ濾心+ #250鐵濾網 (RMK-E_CHIN) . 2. 線速度50mpm。 (RMK-E_CHIN) . 1. GI底材請使用表調&無毒前處理,使用無毒專用設備(回流管、PUMP...)。 (RMK-E_CHIN) . 【專案負責人】RD 黃焰宏 課長 (RMK-E_CHIN) . 【PMT】1.1.因為CR厚 0.764 mm，TOP 標準PMT以231℃去計算 (RMK-E_CHIN) . GI底材，請使用表調處理。 (RMK00061) . 【秋彰曰】此排程需做艾克森應變痕測試，檢測頻率為每顆母鋼一次，張力整平機伸長率須設定≧0.04%。 (RMK00061) . 因進位問題 BYF71 9u 手動計算 170.1基本檔設定170，批次檔電腦自動進位為175。于此聲明生產與相關檢測 塗佈量以170 為標準 (RMK00466) . 【捲取】注意！本單為直立式包裝。禁用STAGGER捲取送包裝！送RCL重處理例外。 (RMK00512) . 【PMT】1.2.CC2計算完後面漆每個ZONE 爐溫各降8℃為最終爐溫 (RMK00568) . 【PMT】1.3.CC2因爐溫各降8℃為最終爐溫，請股長於TEST時 確實量測板溫 (RMK00568) . 【PMT】1.4.若發現PMT不足，請上調ZONE溫度並回饋工程師 (RMK00568) . 【PMT】1.5.品檢注意！因標準PMT有下修請注意MEK測試 (RMK00568) . 【PMT】1.6.厚板少生產，請領班量測板溫並記錄之 (RMK00568) | 訂單:2503DFD010/001 CC2 <生產備註> 事項如下 . 9. 外觀(板面顆粒...等)請參照「松下洗衣機外殼PCM」管制標準放行。 (RMK-E_CHIN) . 8. 出口品檢項目：加做「應變痕測試」: 衝艾克森6mm觀察平板處有無應變痕(判定參考缺陷樣本), 以及維持測試 fluting test，頻率: 1次/母鋼。 (RMK-E_CHIN) . 7.塗裝板面外觀管制:客戶針對正面繩紋有特別要求，面漆膜厚請管制100±10% (請參照編號430-S037:滾筒洗衣機PCM(低光閃黑) 塗裝板面外觀上、下限板) (RMK-E_CHIN) . 6. 此排程需要 Fluting Test ,張力整平機伸長率須設定0.04～0.06%。 (RMK-E_CHIN) . 5. 背面面漆BYF712使用CP#75μ濾心，使用No.2 thinner，粘度勿低於30秒。 (RMK-E_CHIN) . 4.4. NO.2 head參考塗裝條件R-塗裝:APR 轉速160% /PUR壓力500KG/PUR轉速80%/黏度50秒 (RMK-E_CHIN) . 4.3.NO.1 head參考塗裝條件N-塗裝:APR 轉速100% /PUR壓力300KG/PUR轉速20%/黏度50秒 (RMK-E_CHIN) . 4.2.Thinner為NO.2B， 黏度待R&D人員到場再行調整，使用#150鐵濾網，PMT為232±10℃。 (RMK-E_CHIN) . 4.1.面漆：ASY812採wet on wet塗裝(金屬漆單輥塗裝易產生塗裝輥痕) (RMK-E_CHIN) . 3.2.PMT為230±10℃，生產時添加A劑 0.2% (R&D當天提供)，請於生產前30分鐘前添加及均勻攪拌。 (RMK-E_CHIN) . 3.1.底漆：1PEF22採wet on wet塗裝，Thinner為NO.2B，黏度設定35~42秒，使用CP#75μ濾心+ #250鐵濾網 (RMK-E_CHIN) . 2. 線速度50mpm。 (RMK-E_CHIN) . 1. GI底材請使用表調&無毒前處理,使用無毒專用設備(回流管、PUMP...)。 (RMK-E_CHIN) . 【專案負責人】RD 黃焰宏 課長 (RMK-E_CHIN) . 【PMT】1.1.因為CR厚 0.764 mm，TOP 標準PMT以231℃去計算 (RMK-E_CHIN) . GI底材，請使用表調處理。 (RMK00061) . 【秋彰曰】此排程需做艾克森應變痕測試，檢測頻率為每顆母鋼一次，張力整平機伸長率須設定≧0.04%。 (RMK00061) . 20120627晨會決議 CC2生產 PPGI 時請使用表調 (RMK00191) . 因進位問題 BYF71 9u 手動計算 170.1基本檔設定170，批次檔電腦自動進位為175。于此聲明生產與相關檢測 塗佈量以170 為標準 (RMK00466) . 【捲取】注意！本單為直立式包裝。禁用STAGGER捲取送包裝！送RCL重處理例外。 (RMK00512) . 【PMT】1.2.CC2計算完後面漆每個ZONE 爐溫各降8℃為最終爐溫 (RMK00568) . 【PMT】1.3.CC2因爐溫各降8℃為最終爐溫，請股長於TEST時 確實量測板溫 (RMK00568) . 【PMT】1.4.若發現PMT不足，請上調ZONE溫度並回饋工程師 (RMK00568) . 【PMT】1.5.品檢注意！因標準PMT有下修請注意MEK測試 (RMK00568) . 【PMT】1.6.厚板少生產，請領班量測板溫並記錄之 (RMK00568) | 訂單:2503DFD010/001 RCL <生產備註> 事項如下 . 【捲取】注意！本單為直立式包裝。禁用STAGGER捲取送包裝！送RCL重處理例外。 (RMK00512) | 訂單:2503DFD010/001 CCPK 無 <生產備註> 事項 | 訂單:2503DFD010/001 CGQC <品檢備註> 事項如下 . 2. 外觀品質管制標準同 "洗衣機外殼"用途。 (RMK-E_CHIN) . 1.6.T/L伸長率≧0.3% (RMK-E_CHIN) . 1.5.SKP伸長率≦1.0% , RF 100噸以下(INC由各股自行調整避免邊緣調質不佳) (RMK-E_CHIN) . 1.4.POT張力降至標準的60%(由各股自行調整避免絞痕發生) (RMK-E_CHIN) . 1.3. RTF板溫830 ±10℃ (RMK-E_CHIN) . 1.2. CG2線速度設定: 有退火時間需求，目標75mpm (由各股自行調整避免缺陷發生) (RMK-E_CHIN) . 1.1.SKP:下工輥Ra:0.5-0.8μ，上工輥Ra:0.5-0.8μ (RMK-E_CHIN) . 1. 產品機械性質有特殊要求，製程條件如下: (RMK-E_CHIN) . 【專案負責人】RD 黃焰宏 課長 (RMK-E_CHIN) . 弓形度≦8MM/300MM 中波高≦2.5MM 邊波高≦3MM 急峻度≦0.6%. (RMK00061) | 訂單:2503DFD010/001 CCQC <品檢備註> 事項如下 . 9. 外觀(板面顆粒...等)請參照「松下洗衣機外殼PCM」管制標準放行。 (RMK-E_CHIN) . 8. 出口品檢項目：加做「應變痕測試」: 衝艾克森6mm觀察平板處有無應變痕(判定參考缺陷樣本), 以及維持測試 fluting test，頻率: 1次/母鋼。 (RMK-E_CHIN) . 7.塗裝板面外觀管制:客戶針對正面繩紋有特別要求，面漆膜厚請管制100±10% (請參照編號430-S037:滾筒洗衣機PCM(低光閃黑) 塗裝板面外觀上、下限板) (RMK-E_CHIN) . 6. 此排程需要 Fluting Test ,張力整平機伸長率須設定0.04～0.06%。 (RMK-E_CHIN) . 5. 背面面漆BYF712使用CP#75μ濾心，使用No.2 thinner，粘度勿低於30秒。 (RMK-E_CHIN) . 4.4. NO.2 head參考塗裝條件R-塗裝:APR 轉速160% /PUR壓力500KG/PUR轉速80%/黏度50秒 (RMK-E_CHIN) . 4.3.NO.1 head參考塗裝條件N-塗裝:APR 轉速100% /PUR壓力300KG/PUR轉速20%/黏度50秒 (RMK-E_CHIN) . 4.2.Thinner為NO.2B， 黏度待R&D人員到場再行調整，使用#150鐵濾網，PMT為232±10℃。 (RMK-E_CHIN) . 4.1.面漆：ASY812採wet on wet塗裝(金屬漆單輥塗裝易產生塗裝輥痕) (RMK-E_CHIN) . 3.2.PMT為230±10℃，生產時添加A劑 0.2% (R&D當天提供)，請於生產前30分鐘前添加及均勻攪拌。 (RMK-E_CHIN) . 3.1.底漆：1PEF22採wet on wet塗裝，Thinner為NO.2B，黏度設定35~42秒，使用CP#75μ濾心+ #250鐵濾網 (RMK-E_CHIN) . 2. 線速度50mpm。 (RMK-E_CHIN) . 1. GI底材請使用表調&無毒前處理,使用無毒專用設備(回流管、PUMP...)。 (RMK-E_CHIN) . 【專案負責人】RD 黃焰宏 課長 (RMK-E_CHIN) . 【PMT】1.1.因為CR厚 0.764 mm，TOP 標準PMT以231℃去計算 (RMK-E_CHIN) . 【秋彰曰】此排程需做艾克森應變痕測試，檢測頻率為每顆母鋼一次，張力整平機伸長率須設定≧0.04%。 (RMK00061) . 因進位問題 BYF71 9u 手動計算 170.1基本檔設定170，批次檔電腦自動進位為175。于此聲明生產與相關檢測 塗佈量以170 為標準 (RMK00466) . 【捲取】注意！本單為直立式包裝。禁用STAGGER捲取送包裝！送RCL重處理例外。 (RMK00512) . 【PMT】1.2.CC2計算完後面漆每個ZONE 爐溫各降8℃為最終爐溫 (RMK00568) . 【PMT】1.3.CC2因爐溫各降8℃為最終爐溫，請股長於TEST時 確實量測板溫 (RMK00568) . 【PMT】1.4.若發現PMT不足，請上調ZONE溫度並回饋工程師 (RMK00568) . 【PMT】1.5.品檢注意！因標準PMT有下修請注意MEK測試 (RMK00568) . 【PMT】1.6.厚板少生產，請領班量測板溫並記錄之 (RMK00568) | 訂單:2503DFD010/001 TOL 無 <生產備註> 事項 | 【PMT】1.1.因為CR厚 0.764 mm，TOP 標準PMT以231℃去計算^^/CC1/CC2/CCQC/^^ <<.E_CHIN 2025/02/20 09:52.>> 【專案負責人】RD 黃焰宏 課長^^/CR1/CR2/CG1/CG2/CC1/CC2/CGQC/CCQC/^^ <<.E_CHIN 2025/02/20 09:53.>> 1. 產品機械性質有特殊要求，製程條件如下:^^/CG1/CG2/CGQC/ <<.E_CHIN 2025/02/20 09:55.>> 1.1.SKP:下工輥Ra:0.5-0.8μ，上工輥Ra:0.5-0.8μ^^/CG1/CG2/CGQC/ <<.E_CHIN 2025/02/20 09:55.>> 1.2. CG2線速度設定: 有退火時間需求，目標75mpm (由各股自行調整避免缺陷發生)^^/CG1/CG2/CGQC/ <<.E_CHIN 2025/02/20 09:56.>> 1.3. RTF板溫830 ±10℃^^/CG1/CG2/CGQC/ <<.E_CHIN 2025/02/20 09:56.>> 1.4.POT張力降至標準的60%(由各股自行調整避免絞痕發生)^^/CG1/CG2/CGQC/ <<.E_CHIN 2025/02/20 09:56.>> 1.5.SKP伸長率≦1.0% , RF 100噸以下(INC由各股自行調整避免邊緣調質不佳)^^/CG1/CG2/CGQC/ <<.E_CHIN 2025/02/20 09:57.>> 1.6.T/L伸長率≧0.3%^^/CG1/CG2/CGQC/ <<.E_CHIN 2025/02/20 09:57.>> 2. 外觀品質管制標準同 "洗衣機外殼"用途。^^/CG1/CG2/CGQC/ <<.E_CHIN 2025/02/20 09:58.>> 1. GI底材請使用表調&無毒前處理,使用無毒專用設備(回流管、PUMP...)。^^/CC1/CC2/CCQC/ <<.E_CHIN 2025/02/20 09:58.>> 2. 線速度50mpm。^^/CC1/CC2/CCQC/ <<.E_CHIN 2025/02/20 09:58.>> 3.1.底漆：1PEF22採wet on wet塗裝，Thinner為NO.2B，黏度設定35~42秒，使用CP#75μ濾心+ #250鐵濾網^^/CC1/CC2/CCQC/ <<.E_CHIN 2025/02/20 09:59.>> 3.2.PMT為230±10℃，生產時添加A劑 0.2% (R&D當天提供)，請於生產前30分鐘前添加及均勻攪拌。^^/CC1/CC2/CCQC/ <<.E_CHIN 2025/02/20 09:59.>> 4.1.面漆：ASY812採wet on wet塗裝(金屬漆單輥塗裝易產生塗裝輥痕)^^/CC1/CC2/CCQC/ <<.E_CHIN 2025/02/20 10:00.>> 4.2.Thinner為NO.2B， 黏度待R&D人員到場再行調整，使用#150鐵濾網，PMT為232±10℃。^^/CC1/CC2/CCQC/ <<.E_CHIN 2025/02/20 10:00.>> 4.3.NO.1 head參考塗裝條件N-塗裝:APR 轉速100% /PUR壓力300KG/PUR轉速20%/黏度50秒^^/CC1/CC2/CCQC/ <<.E_CHIN 2025/02/20 10:01.>> 4.4. NO.2 head參考塗裝條件R-塗裝:APR 轉速160% /PUR壓力500KG/PUR轉速80%/黏度50秒^^/CC1/CC2/CCQC/ <<.E_CHIN 2025/02/20 10:01.>> 5. 背面面漆BYF712使用CP#75μ濾心，使用No.2 thinner，粘度勿低於30秒。^^/CC1/CC2/CCQC/ <<.E_CHIN 2025/02/20 10:02.>> 6. 此排程需要 Fluting Test ,張力整平機伸長率須設定0.04～0.06%。^^/CC1/CC2/CCQC/ <<.E_CHIN 2025/02/20 10:02.>> 7.塗裝板面外觀管制:客戶針對正面繩紋有特別要求，面漆膜厚請管制100±10% (請參照編號430-S037:滾筒洗衣機PCM(低光閃黑) 塗裝板面外觀上、下限板)^^/CC1/CC2/CCQC/ <<.E_CHIN 2025/02/20 10:02.>> 8. 出口品檢項目：加做「應變痕測試」: 衝艾克森6mm觀察平板處有無應變痕(判定參考缺陷樣本), 以及維持測試 fluting test，頻率: 1次/母鋼。^^/CC1/CC2/CCQC/ <<.E_CHIN 2025/02/20 10:03.>> 9. 外觀(板面顆粒...等)請參照「松下洗衣機外殼PCM」管制標準放行。^^/CC1/CC2/CCQC/ <<.E_CHIN 2025/02/20 10:03.>> | 訂單 2503DFD010/001 修改記錄如下: 20250214 14:16:57 (93025) 退火碼: >> D3, 用途碼: >> CIC005, 背面標示: >> S000, 訂單背面顏色(五碼): >> BYF71, 背面漆膜厚: >> NOM, 背面漆塗漆型式幾塗幾烤: >> 1, 鉻酸鹽: >> Z, 訂單厚度: >> 0.756, 訂單重: >> 15, 重量容許率(下限): >> 10, 重量容許率(上限): >> 10, 訂單寬度: >> 795, 鍍製方式: >> BC, 鋼捲內徑: >> 508, 鋼捲下限重: >> 3, 鋼捲上限重: >> 5, 壓花條件碼: >> -, 表面花紋: >> Z, 綠色識別碼: >> R2, 印刷輥號: >> -, 產品代碼: >> PPGI, 皮膜碼: >> -, 單位別: >> M, 油品種類: >> Z, 塗油量: >> Z, 包裝代碼: >> D7 , 保護膜碼: >> -, 客戶試片取樣型式: >> -, 調質碼: >> S, 套筒碼: >> E , 規格: >> CGCD1-10, 製造標準: >> SYSCO, 表面處理劑種類: >> Z, 表面處理劑塗佈量: >> Z, 伸長率測試: >> Y, 硬度測試碼: >> Y, 抗拉強度測試: >> Y, 降伏強度測試: >> Y, 厚度變異: >> 0, 訂單正面顏色(五碼): >> ASY81, 正面漆膜厚: >> 24, 正面漆塗漆型式幾塗幾烤: >> 2, 修邊碼: >> Y, 重量碼: >> AW, 鋼捲捲向: >> O, 鍍層碼: >> Z12, | *:
PPGI | 2503DFD011/001 |  | 1. 因機械性質與加工成型問題, HRD3材質其軋延率需≧70% (OFP00143)-{.不符.} | 1. 因機械性質與加工成型問題, HRD3材質其軋延率需≧70% (OFP00143)-{.不符.} 2. DQ 料針對 JIS CNS SYSCO 底材規格請重算重抓提醒 (OFP00346)-{.不符.} 3. 【提醒】！本單為直立式包裝，嚴禁鍍鋅或烤漆後以STAGGER捲取 (OFP00451)-{.不符.} 4. 【提醒 審單人員】CR≧0.6 要於烤漆備註調降 PMT等相關。★KP抗塵PVDF不受此限 (OFP00509)-{.不符.} 5. 厚度0.9以下DQ CR1修邊寬度+9,CR2修邊寬度+8MM；厚度0.9以上(含)CR1:CR2= +8 :+7.5 (OFP00527)-{.不符.} | 訂單:2503DFD011/001 CPL <生產備註> 事項如下 . 此規格為 HRD3/HRD3N 熱軋原料,請 CPL 注意修邊狀況. (RMK00042) . 請CPL確認修邊寬度, 如超過熱軋寬度則降速生產, 以防止板偏殘剪與局部未修邊. (RMK00189) . 除HGI/ HGL 訂單邊緣不噴油. 其餘皆側緣噴油 (RMK00285) | 訂單:2503DFD011/001 CR1 <生產備註> 事項如下 . 【專案負責人】RD 黃焰宏 課長 (RMK-E_CHIN) . 生產材質為DQ料,MILL可生產為小邊波, 但CGL不接受大邊波與中波.-請注意! (RMK00042) . DQ 產品 冷軋產出寬度 , 超寬 ≦ 3 mm 時請寫品質通報單後放行 (RMK00042) . 每組工輥生產之第一顆鋼捲, 檢查振動輥痕或砂輪痕 (RMK00307) . 軋延 DQ 材質鋼捲時，每 PASS 線速度最大 600 mpm (降低邊緣鋸齒狀程度) (RMK00385) | 訂單:2503DFD011/001 CR2 <生產備註> 事項如下 . 【專案負責人】RD 黃焰宏 課長 (RMK-E_CHIN) . 生產材質為DQ料,MILL可生產為小邊波, 但CGL不接受大邊波與中波.-請注意! (RMK00042) . DQ 產品 冷軋產出寬度 , 超寬 ≦ 3 mm 時請寫品質通報單後放行 (RMK00042) . 每組工輥生產之第一顆鋼捲, 檢查振動輥痕或砂輪痕 (RMK00307) . 軋延 DQ 材質鋼捲時，每 PASS 線速度最大 600 mpm (降低邊緣鋸齒狀程度) (RMK00385) | 訂單:2503DFD011/001 CG1 <生產備註> 事項如下 . 【專案負責人】RD 黃焰宏 課長 (RMK-E_CHIN) . 2. 外觀品質管制標準同 "洗衣機外殼"用途。 (RMK-E_CHIN) . 1.6. T/L伸長率≧0.3% (RMK-E_CHIN) . 1.5.SKP伸長率≦1.0% , RF 100噸以下(INC由各股自行調整避免邊緣調質不佳) (RMK-E_CHIN) . 1.4.POT張力降至標準的60%(由各股自行調整避免絞痕發生) (RMK-E_CHIN) . 1.3. RTF板溫830 ±10℃ (RMK-E_CHIN) . 1.2. CG2線速度設定: 有退火時間需求，目標75mpm (由各股自行調整避免缺陷發生) (RMK-E_CHIN) . 1.1. SKP:下工輥Ra:0.5-0.8μ，上工輥Ra:0.5-0.8μ (RMK-E_CHIN) . 1. 產品機械性質有特殊要求，製程條件如下: (RMK-E_CHIN) . POT溫度460℃以上,NOZZLE熱風溫度280℃以上,NOZZLE GAP愈小且風壓愈小. (RMK00061) . SKP:下工輥RA:0.5-0.8,上工輥RA:0.5-0.8 (RMK00061) . 弓形度≦8MM/300MM 中波高≦2.5MM 邊波高≦3MM 急峻度≦0.6%. (RMK00061) . 刷輥須持續使用,並記得要噴水. (RMK00061) | 訂單:2503DFD011/001 CG2 <生產備註> 事項如下 . 【專案負責人】RD 黃焰宏 課長 (RMK-E_CHIN) . 2. 外觀品質管制標準同 "洗衣機外殼"用途。 (RMK-E_CHIN) . 1.6. T/L伸長率≧0.3% (RMK-E_CHIN) . 1.5.SKP伸長率≦1.0% , RF 100噸以下(INC由各股自行調整避免邊緣調質不佳) (RMK-E_CHIN) . 1.4.POT張力降至標準的60%(由各股自行調整避免絞痕發生) (RMK-E_CHIN) . 1.3. RTF板溫830 ±10℃ (RMK-E_CHIN) . 1.2. CG2線速度設定: 有退火時間需求，目標75mpm (由各股自行調整避免缺陷發生) (RMK-E_CHIN) . 1.1. SKP:下工輥Ra:0.5-0.8μ，上工輥Ra:0.5-0.8μ (RMK-E_CHIN) . 1. 產品機械性質有特殊要求，製程條件如下: (RMK-E_CHIN) . POT溫度460℃以上,NOZZLE熱風溫度280℃以上,NOZZLE GAP愈小且風壓愈小. (RMK00061) . SKP:下工輥RA:0.5-0.8,上工輥RA:0.5-0.8 (RMK00061) . 弓形度≦8MM/300MM 中波高≦2.5MM 邊波高≦3MM 急峻度≦0.6%. (RMK00061) . 刷輥須持續使用,並記得要噴水. (RMK00061) | 訂單:2503DFD011/001 CC1 <生產備註> 事項如下 . 【專案負責人】RD 黃焰宏 課長 (RMK-E_CHIN) . 9. 外觀(板面顆粒...等)請參照「松下洗衣機外殼PCM」管制標準放行。 (RMK-E_CHIN) . 8. 出口品檢項目：加做「應變痕測試」: 衝艾克森6mm觀察平板處有無應變痕 (判定參考缺陷樣本), 以及維持測試 fluting test，頻率: 1次/母鋼。 (RMK-E_CHIN) . 7.塗裝板面外觀管制:客戶針對正面繩紋有特別要求，面漆膜厚請管制100±10% (請參照編號430-S037:滾筒洗衣機PCM(低光閃黑) 塗裝板面外觀上、下限板) (RMK-E_CHIN) . 6. 此排程需要 Fluting Test ,張力整平機伸長率須設定0.04～0.06%。 (RMK-E_CHIN) . 5. 背面面漆BYF712使用CP#75μ濾心，使用No.2 thinner，粘度勿低於30秒。 (RMK-E_CHIN) . 4.4.NO.2 head參考塗裝條件R-塗裝:APR 轉速160% /PUR壓力500KG/PUR轉速80%/黏度50秒 (RMK-E_CHIN) . 4.3. NO.1 head參考塗裝條件N-塗裝:APR 轉速100% /PUR壓力300KG/PUR轉速20%/黏度50秒 (RMK-E_CHIN) . 4.2.Thinner為NO.2B，黏度待R&D人員到場再行調整，使用#150鐵濾網，PMT為232±10℃ (RMK-E_CHIN) . 4.1.面漆：ASY812採wet on wet塗裝(金屬漆單輥塗裝易產生塗裝輥痕) (RMK-E_CHIN) . 3.2.生產時添加A劑 0.2% (R&D當天提供)，請於生產前30分鐘前添加及均勻攪拌。 (RMK-E_CHIN) . 3.1.底漆：1PEF22採wet on wet塗裝，Thinner為NO.2B，黏度設定35~42秒，使用CP#75μ濾心+ #250鐵濾網，PMT為230±10℃ (RMK-E_CHIN) . 2. 線速度50mpm。 (RMK-E_CHIN) . 1. GI底材請使用表調&無毒前處理,使用無毒專用設備(回流管、PUMP...)。 (RMK-E_CHIN) . 【PMT】1.1.因為CR厚 0.764 mm，TOP 標準PMT以231℃去計算 (RMK-E_CHIN) . GI底材，請使用表調處理。 (RMK00061) . 【秋彰曰】此排程需做艾克森應變痕測試，檢測頻率為每顆母鋼一次，張力整平機伸長率須設定≧0.04%。 (RMK00061) . 因進位問題 BYF71 9u 手動計算 170.1基本檔設定170，批次檔電腦自動進位為175。于此聲明生產與相關檢測 塗佈量以170 為標準 (RMK00466) . 【捲取】注意！本單為直立式包裝。禁用STAGGER捲取送包裝！送RCL重處理例外。 (RMK00512) . 【PMT】1.2.CC2計算完後面漆每個ZONE 爐溫各降8℃為最終爐溫 (RMK00568) . 【PMT】1.3.CC2因爐溫各降8℃為最終爐溫，請股長於TEST時 確實量測板溫 (RMK00568) . 【PMT】1.4.若發現PMT不足，請上調ZONE溫度並回饋工程師 (RMK00568) . 【PMT】1.5.品檢注意！因標準PMT有下修請注意MEK測試 (RMK00568) . 【PMT】1.6.厚板少生產，請領班量測板溫並記錄之 (RMK00568) | 訂單:2503DFD011/001 CC2 <生產備註> 事項如下 . 【專案負責人】RD 黃焰宏 課長 (RMK-E_CHIN) . 9. 外觀(板面顆粒...等)請參照「松下洗衣機外殼PCM」管制標準放行。 (RMK-E_CHIN) . 8. 出口品檢項目：加做「應變痕測試」: 衝艾克森6mm觀察平板處有無應變痕 (判定參考缺陷樣本), 以及維持測試 fluting test，頻率: 1次/母鋼。 (RMK-E_CHIN) . 7.塗裝板面外觀管制:客戶針對正面繩紋有特別要求，面漆膜厚請管制100±10% (請參照編號430-S037:滾筒洗衣機PCM(低光閃黑) 塗裝板面外觀上、下限板) (RMK-E_CHIN) . 6. 此排程需要 Fluting Test ,張力整平機伸長率須設定0.04～0.06%。 (RMK-E_CHIN) . 5. 背面面漆BYF712使用CP#75μ濾心，使用No.2 thinner，粘度勿低於30秒。 (RMK-E_CHIN) . 4.4.NO.2 head參考塗裝條件R-塗裝:APR 轉速160% /PUR壓力500KG/PUR轉速80%/黏度50秒 (RMK-E_CHIN) . 4.3. NO.1 head參考塗裝條件N-塗裝:APR 轉速100% /PUR壓力300KG/PUR轉速20%/黏度50秒 (RMK-E_CHIN) . 4.2.Thinner為NO.2B，黏度待R&D人員到場再行調整，使用#150鐵濾網，PMT為232±10℃ (RMK-E_CHIN) . 4.1.面漆：ASY812採wet on wet塗裝(金屬漆單輥塗裝易產生塗裝輥痕) (RMK-E_CHIN) . 3.2.生產時添加A劑 0.2% (R&D當天提供)，請於生產前30分鐘前添加及均勻攪拌。 (RMK-E_CHIN) . 3.1.底漆：1PEF22採wet on wet塗裝，Thinner為NO.2B，黏度設定35~42秒，使用CP#75μ濾心+ #250鐵濾網，PMT為230±10℃ (RMK-E_CHIN) . 2. 線速度50mpm。 (RMK-E_CHIN) . 1. GI底材請使用表調&無毒前處理,使用無毒專用設備(回流管、PUMP...)。 (RMK-E_CHIN) . 【PMT】1.1.因為CR厚 0.764 mm，TOP 標準PMT以231℃去計算 (RMK-E_CHIN) . GI底材，請使用表調處理。 (RMK00061) . 【秋彰曰】此排程需做艾克森應變痕測試，檢測頻率為每顆母鋼一次，張力整平機伸長率須設定≧0.04%。 (RMK00061) . 20120627晨會決議 CC2生產 PPGI 時請使用表調 (RMK00191) . 因進位問題 BYF71 9u 手動計算 170.1基本檔設定170，批次檔電腦自動進位為175。于此聲明生產與相關檢測 塗佈量以170 為標準 (RMK00466) . 【捲取】注意！本單為直立式包裝。禁用STAGGER捲取送包裝！送RCL重處理例外。 (RMK00512) . 【PMT】1.2.CC2計算完後面漆每個ZONE 爐溫各降8℃為最終爐溫 (RMK00568) . 【PMT】1.3.CC2因爐溫各降8℃為最終爐溫，請股長於TEST時 確實量測板溫 (RMK00568) . 【PMT】1.4.若發現PMT不足，請上調ZONE溫度並回饋工程師 (RMK00568) . 【PMT】1.5.品檢注意！因標準PMT有下修請注意MEK測試 (RMK00568) . 【PMT】1.6.厚板少生產，請領班量測板溫並記錄之 (RMK00568) | 訂單:2503DFD011/001 RCL <生產備註> 事項如下 . 【捲取】注意！本單為直立式包裝。禁用STAGGER捲取送包裝！送RCL重處理例外。 (RMK00512) | 訂單:2503DFD011/001 CCPK 無 <生產備註> 事項 | 訂單:2503DFD011/001 CGQC <品檢備註> 事項如下 . 【專案負責人】RD 黃焰宏 課長 (RMK-E_CHIN) . 2. 外觀品質管制標準同 "洗衣機外殼"用途。 (RMK-E_CHIN) . 1.6. T/L伸長率≧0.3% (RMK-E_CHIN) . 1.5.SKP伸長率≦1.0% , RF 100噸以下(INC由各股自行調整避免邊緣調質不佳) (RMK-E_CHIN) . 1.4.POT張力降至標準的60%(由各股自行調整避免絞痕發生) (RMK-E_CHIN) . 1.3. RTF板溫830 ±10℃ (RMK-E_CHIN) . 1.2. CG2線速度設定: 有退火時間需求，目標75mpm (由各股自行調整避免缺陷發生) (RMK-E_CHIN) . 1.1. SKP:下工輥Ra:0.5-0.8μ，上工輥Ra:0.5-0.8μ (RMK-E_CHIN) . 1. 產品機械性質有特殊要求，製程條件如下: (RMK-E_CHIN) . 弓形度≦8MM/300MM 中波高≦2.5MM 邊波高≦3MM 急峻度≦0.6%. (RMK00061) | 訂單:2503DFD011/001 CCQC <品檢備註> 事項如下 . 【專案負責人】RD 黃焰宏 課長 (RMK-E_CHIN) . 9. 外觀(板面顆粒...等)請參照「松下洗衣機外殼PCM」管制標準放行。 (RMK-E_CHIN) . 8. 出口品檢項目：加做「應變痕測試」: 衝艾克森6mm觀察平板處有無應變痕 (判定參考缺陷樣本), 以及維持測試 fluting test，頻率: 1次/母鋼。 (RMK-E_CHIN) . 7.塗裝板面外觀管制:客戶針對正面繩紋有特別要求，面漆膜厚請管制100±10% (請參照編號430-S037:滾筒洗衣機PCM(低光閃黑) 塗裝板面外觀上、下限板) (RMK-E_CHIN) . 6. 此排程需要 Fluting Test ,張力整平機伸長率須設定0.04～0.06%。 (RMK-E_CHIN) . 5. 背面面漆BYF712使用CP#75μ濾心，使用No.2 thinner，粘度勿低於30秒。 (RMK-E_CHIN) . 4.4.NO.2 head參考塗裝條件R-塗裝:APR 轉速160% /PUR壓力500KG/PUR轉速80%/黏度50秒 (RMK-E_CHIN) . 4.3. NO.1 head參考塗裝條件N-塗裝:APR 轉速100% /PUR壓力300KG/PUR轉速20%/黏度50秒 (RMK-E_CHIN) . 4.2.Thinner為NO.2B，黏度待R&D人員到場再行調整，使用#150鐵濾網，PMT為232±10℃ (RMK-E_CHIN) . 4.1.面漆：ASY812採wet on wet塗裝(金屬漆單輥塗裝易產生塗裝輥痕) (RMK-E_CHIN) . 3.2.生產時添加A劑 0.2% (R&D當天提供)，請於生產前30分鐘前添加及均勻攪拌。 (RMK-E_CHIN) . 3.1.底漆：1PEF22採wet on wet塗裝，Thinner為NO.2B，黏度設定35~42秒，使用CP#75μ濾心+ #250鐵濾網，PMT為230±10℃ (RMK-E_CHIN) . 2. 線速度50mpm。 (RMK-E_CHIN) . 1. GI底材請使用表調&無毒前處理,使用無毒專用設備(回流管、PUMP...)。 (RMK-E_CHIN) . 【PMT】1.1.因為CR厚 0.764 mm，TOP 標準PMT以231℃去計算 (RMK-E_CHIN) . 【秋彰曰】此排程需做艾克森應變痕測試，檢測頻率為每顆母鋼一次，張力整平機伸長率須設定≧0.04%。 (RMK00061) . 因進位問題 BYF71 9u 手動計算 170.1基本檔設定170，批次檔電腦自動進位為175。于此聲明生產與相關檢測 塗佈量以170 為標準 (RMK00466) . 【捲取】注意！本單為直立式包裝。禁用STAGGER捲取送包裝！送RCL重處理例外。 (RMK00512) . 【PMT】1.2.CC2計算完後面漆每個ZONE 爐溫各降8℃為最終爐溫 (RMK00568) . 【PMT】1.3.CC2因爐溫各降8℃為最終爐溫，請股長於TEST時 確實量測板溫 (RMK00568) . 【PMT】1.4.若發現PMT不足，請上調ZONE溫度並回饋工程師 (RMK00568) . 【PMT】1.5.品檢注意！因標準PMT有下修請注意MEK測試 (RMK00568) . 【PMT】1.6.厚板少生產，請領班量測板溫並記錄之 (RMK00568) | 訂單:2503DFD011/001 TOL 無 <生產備註> 事項 | 【PMT】1.1.因為CR厚 0.764 mm，TOP 標準PMT以231℃去計算^^/CC1/CC2/CCQC/^^/CC1/CC2/CCQC/ <<.E_CHIN 2025/02/20 08:52.>> 1. 產品機械性質有特殊要求，製程條件如下:^^/CG1/CG2/CGQC/ <<.E_CHIN 2025/02/20 08:54.>> 1.1. SKP:下工輥Ra:0.5-0.8μ，上工輥Ra:0.5-0.8μ^^/CG1/CG2/CGQC/ <<.E_CHIN 2025/02/20 08:54.>> 1.2. CG2線速度設定: 有退火時間需求，目標75mpm (由各股自行調整避免缺陷發生)^^/CG1/CG2/CGQC/ <<.E_CHIN 2025/02/20 08:55.>> 1.3. RTF板溫830 ±10℃^^/CG1/CG2/CGQC/ <<.E_CHIN 2025/02/20 08:55.>> 1.4.POT張力降至標準的60%(由各股自行調整避免絞痕發生)^^/CG1/CG2/CGQC/ <<.E_CHIN 2025/02/20 08:55.>> 1.5.SKP伸長率≦1.0% , RF 100噸以下(INC由各股自行調整避免邊緣調質不佳)^^/CG1/CG2/CGQC/ <<.E_CHIN 2025/02/20 08:56.>> 1.6. T/L伸長率≧0.3%^^/CG1/CG2/CGQC/ <<.E_CHIN 2025/02/20 09:00.>> 2. 外觀品質管制標準同 "洗衣機外殼"用途。^^/CG1/CG2/CGQC/ <<.E_CHIN 2025/02/20 09:00.>> 1. GI底材請使用表調&無毒前處理,使用無毒專用設備(回流管、PUMP...)。^^/CC1/CC2/CCQC/ <<.E_CHIN 2025/02/20 09:01.>> 2. 線速度50mpm。^^/CC1/CC2/CCQC/ <<.E_CHIN 2025/02/20 09:01.>> 3.1.底漆：1PEF22採wet on wet塗裝，Thinner為NO.2B，黏度設定35~42秒，使用CP#75μ濾心+ #250鐵濾網，PMT為230±10℃^^/CC1/CC2/CCQC/ <<.E_CHIN 2025/02/20 09:02.>> 3.2.生產時添加A劑 0.2% (R&D當天提供)，請於生產前30分鐘前添加及均勻攪拌。^^/CC1/CC2/CCQC/ <<.E_CHIN 2025/02/20 09:02.>> 4.1.面漆：ASY812採wet on wet塗裝(金屬漆單輥塗裝易產生塗裝輥痕)^^/CC1/CC2/CCQC/ <<.E_CHIN 2025/02/20 09:04.>> 4.2.Thinner為NO.2B，黏度待R&D人員到場再行調整，使用#150鐵濾網，PMT為232±10℃^^/CC1/CC2/CCQC/ <<.E_CHIN 2025/02/20 09:04.>> 4.3. NO.1 head參考塗裝條件N-塗裝:APR 轉速100% /PUR壓力300KG/PUR轉速20%/黏度50秒^^/CC1/CC2/CCQC/ <<.E_CHIN 2025/02/20 09:04.>> 4.4.NO.2 head參考塗裝條件R-塗裝:APR 轉速160% /PUR壓力500KG/PUR轉速80%/黏度50秒^^/CC1/CC2/CCQC/ <<.E_CHIN 2025/02/20 09:05.>> 5. 背面面漆BYF712使用CP#75μ濾心，使用No.2 thinner，粘度勿低於30秒。^^/CC1/CC2/CCQC/ <<.E_CHIN 2025/02/20 09:06.>> 6. 此排程需要 Fluting Test ,張力整平機伸長率須設定0.04～0.06%。^^/CC1/CC2/CCQC/ <<.E_CHIN 2025/02/20 09:06.>> 7.塗裝板面外觀管制:客戶針對正面繩紋有特別要求，面漆膜厚請管制100±10% (請參照編號430-S037:滾筒洗衣機PCM(低光閃黑) 塗裝板面外觀上、下限板)^^/CC1/CC2/CCQC/ <<.E_CHIN 2025/02/20 09:06.>> 8. 出口品檢項目：加做「應變痕測試」: 衝艾克森6mm觀察平板處有無應變痕 (判定參考缺陷樣本), 以及維持測試 fluting test，頻率: 1次/母鋼。^^/CC1/CC2/CCQC/ <<.E_CHIN 2025/02/20 09:07.>> 9. 外觀(板面顆粒...等)請參照「松下洗衣機外殼PCM」管制標準放行。^^/CC1/CC2/CCQC/ <<.E_CHIN 2025/02/20 09:08.>> 【專案負責人】RD 黃焰宏 課長^^/CR1/CR2/CG1/CG2/CC1/CC2/CGQC/CCQC/ <<.E_CHIN 2025/02/20 09:41.>> | 訂單 2503DFD011/001 修改記錄如下: 20250214 14:19:27 (93025) 退火碼: >> D3, 用途碼: >> CIC005, 背面標示: >> S000, 訂單背面顏色(五碼): >> BYF71, 背面漆膜厚: >> NOM, 背面漆塗漆型式幾塗幾烤: >> 1, 鉻酸鹽: >> Z, 訂單厚度: >> 0.756, 訂單重: >> 15, 重量容許率(下限): >> 10, 重量容許率(上限): >> 10, 訂單寬度: >> 810, 鍍製方式: >> BC, 鋼捲內徑: >> 508, 鋼捲下限重: >> 3, 鋼捲上限重: >> 5, 壓花條件碼: >> -, 表面花紋: >> Z, 綠色識別碼: >> R2, 印刷輥號: >> -, 產品代碼: >> PPGI, 皮膜碼: >> -, 單位別: >> M, 油品種類: >> Z, 塗油量: >> Z, 包裝代碼: >> D7 , 保護膜碼: >> -, 客戶試片取樣型式: >> -, 調質碼: >> S, 套筒碼: >> E , 規格: >> CGCD1-10, 製造標準: >> SYSCO, 表面處理劑種類: >> Z, 表面處理劑塗佈量: >> Z, 伸長率測試: >> Y, 硬度測試碼: >> Y, 抗拉強度測試: >> Y, 降伏強度測試: >> Y, 厚度變異: >> 0, 訂單正面顏色(五碼): >> ASY81, 正面漆膜厚: >> 24, 正面漆塗漆型式幾塗幾烤: >> 2, 修邊碼: >> Y, 重量碼: >> AW, 鋼捲捲向: >> O, 鍍層碼: >> Z12, | *: | [訂單訊息通知] 2025/02/17 上午 10:18:05 *** (林善潔 >> 通知 >> Winnie Chang, Emily Hong, Y.L. Liu, Julian Liu, Sony Su, YunTung Li, C.W. Ho) 訊息 : 原料交期預計3月中
PPGL | 2503DFD024/001 |  | 1. 部分大陸料含B元素超過CNS規範管制，故請原料CNS規範之訂單不要配大陸料 (OFP00684)-{.不符.} | 1. 訂單若有厚度變異，冷軋厚度公差比照烤漆計算公式 , 但最小為 1/2 公差做設定 (OFP00254)-{.不符.} 2. 高光新增備註（適用非直立式包裝）：請出口每顆鋼捲貼紅色 " 禁止疊放 " 貼紙，如果有套桶S最多2層 (OFP00366)-{.不符.} 3. "偏薄要求訂單" 鍍後厚度減 鍍後厚度下限需大於 0.02 MM,以免發生厚度不足狀況 (OFP00369)-{.不符.} 4. 部分大陸料含B元素超過CNS規範管制，故請原料CNS規範之訂單不要配大陸料 (OFP00684)-{.不符.} | 訂單:2503DFD024/001 CPL <生產備註> 事項如下 . 除HGI/ HGL 訂單邊緣不噴油. 其餘皆側緣噴油 (RMK00285) | 訂單:2503DFD024/001 CR1 無 <生產備註> 事項 | 訂單:2503DFD024/001 CR2 無 <生產備註> 事項 | 訂單:2503DFD024/001 CG1 無 <生產備註> 事項 | 訂單:2503DFD024/001 CG2 無 <生產備註> 事項 | 訂單:2503DFD024/001 CC1 <生產備註> 事項如下 . 【疊放】出口每顆鋼捲貼紅色 " 禁止疊放 " 貼紙，如果有套桶S最多2層 (RMK-E_CHIN) . 1.本單若塗裝背面漆一律改為REVERSE COATING 例外訂單如下敘述 (RMK00163) . 2.例外訂單為R字頭超低光澤與PVDF (＞25μ)，背面漆可改 NATURE COATING，但搭配底漆避免遮蓋性不佳 (RMK00163) . ★品檢注意！JIS&CNS 訂單必須每滿50噸一定要再做一次TEST (RMK00259) . 【品檢】 第一PASS(只塗底漆)仍需作外觀板面檢驗, 若發現缺陷以８８Ｂ處置作暫留 (RMK00345) . 【品檢】測試時依Base色差值管制, 超出管制值時,若TSD2 或 TDCC判定要生產, 請在測試及外觀報表簽名 (RMK00345) . 【品檢】 測試時最後成品要不要生產由 TSD2決定 (RMK00345) . 【品檢】正式生產後, 請保留第二分切試片，簽名當作此生產批對色板, 並請留意同批目視無明顯色差。 (RMK00345) . 【品檢】每一分切留30cm*全寬試片1片裁成A4一片 TO 業務 (RMK00345) . 2015年發生過訴賠。請出口使用鋼套桶前請檢查焊接處，以免捲取後產生折痕 (RMK00381) . 2.第2Pass (RMK00439) . 2.1.線速: 60mpm 印刷輥號: G04-C1300 (RMK00439) . 2.2.第2Pass生產，前處理不必塗裝。 (RMK00439) . 2.3.出口鋼捲請貼“禁止疊放”紅色標籤。收捲張力設定同rough matt。 (RMK00439) . 2.4.Base 2輥R塗裝，濾心50μ，稀釋Thinner為No.2B，粘度50±10”，PMT設定為232℃。 (RMK00439) . 2.5.Printer Head 1 大理石紋圖案 (NWT11S)。 (RMK00439) . 2.6.Printer Head 4 塗裝KP 1E6312 Clear，PMT設定為232℃。 (RMK00439) . 2.7.Clear不含骨材，濾心50μ，塗裝黏度先原液塗裝視塗裝板面狀況作調整，若繩紋明顯可嘗試將黏度降至100秒。 (RMK00439) . 2.8.Clear稀釋Thinner為No.2B。 (RMK00439) . 【抽氣量】白色系在CC1生產時,FINISH抽氣量請設定250,如生產中發生色差b值異常升高,請股長再加大抽氣量因應 (RMK00560) . 1.第1Pass (RMK00595) . 1.1.線速85mpm，只塗裝正面5μ，背面僅前處理不塗漆。 (RMK00595) . 1.2.正面底漆以R塗裝方式，不允許繩紋或塗佈不均..等塗裝缺陷。 (RMK00595) . 1.3.塗佈量請控制95~105%。 (RMK00595) . 1.4.第1Pass生產不用噴背標。 (RMK00595) | 訂單:2503DFD024/001 CC2 <生產備註> 事項如下 . 【疊放】出口每顆鋼捲貼紅色 " 禁止疊放 " 貼紙，如果有套桶S最多2層 (RMK-E_CHIN) . 1.本單若塗裝背面漆一律改為REVERSE COATING 例外訂單如下敘述 (RMK00163) . 2.例外訂單為R字頭超低光澤與PVDF (＞25μ)，背面漆可改 NATURE COATING，但搭配底漆避免遮蓋性不佳 (RMK00163) . ★品檢注意！JIS&CNS 訂單必須每滿50噸一定要再做一次TEST (RMK00259) . 【品檢】 第一PASS(只塗底漆)仍需作外觀板面檢驗, 若發現缺陷以８８Ｂ處置作暫留 (RMK00345) . 【品檢】測試時依Base色差值管制, 超出管制值時,若TSD2 或 TDCC判定要生產, 請在測試及外觀報表簽名 (RMK00345) . 【品檢】 測試時最後成品要不要生產由 TSD2決定 (RMK00345) . 【品檢】正式生產後, 請保留第二分切試片，簽名當作此生產批對色板, 並請留意同批目視無明顯色差。 (RMK00345) . 【品檢】每一分切留30cm*全寬試片1片裁成A4一片 TO 業務 (RMK00345) . 2015年發生過訴賠。請出口使用鋼套桶前請檢查焊接處，以免捲取後產生折痕 (RMK00381) . 2.第2Pass (RMK00439) . 2.1.線速: 60mpm 印刷輥號: G04-C1300 (RMK00439) . 2.2.第2Pass生產，前處理不必塗裝。 (RMK00439) . 2.3.出口鋼捲請貼“禁止疊放”紅色標籤。收捲張力設定同rough matt。 (RMK00439) . 2.4.Base 2輥R塗裝，濾心50μ，稀釋Thinner為No.2B，粘度50±10”，PMT設定為232℃。 (RMK00439) . 2.5.Printer Head 1 大理石紋圖案 (NWT11S)。 (RMK00439) . 2.6.Printer Head 4 塗裝KP 1E6312 Clear，PMT設定為232℃。 (RMK00439) . 2.7.Clear不含骨材，濾心50μ，塗裝黏度先原液塗裝視塗裝板面狀況作調整，若繩紋明顯可嘗試將黏度降至100秒。 (RMK00439) . 2.8.Clear稀釋Thinner為No.2B。 (RMK00439) . 【抽氣量】白色系在CC1生產時,FINISH抽氣量請設定250,如生產中發生色差b值異常升高,請股長再加大抽氣量因應 (RMK00560) . 1.第1Pass (RMK00595) . 1.1.線速85mpm，只塗裝正面5μ，背面僅前處理不塗漆。 (RMK00595) . 1.2.正面底漆以R塗裝方式，不允許繩紋或塗佈不均..等塗裝缺陷。 (RMK00595) . 1.3.塗佈量請控制95~105%。 (RMK00595) . 1.4.第1Pass生產不用噴背標。 (RMK00595) | 訂單:2503DFD024/001 RCL 無 <生產備註> 事項 | 訂單:2503DFD024/001 CCPK 無 <生產備註> 事項 | 訂單:2503DFD024/001 CGQC 無 <品檢備註> 事項 | 訂單:2503DFD024/001 CCQC <品檢備註> 事項如下 . 【疊放】出口每顆鋼捲貼紅色 " 禁止疊放 " 貼紙，如果有套桶S最多2層 (RMK-E_CHIN) . 1.本單若塗裝背面漆一律改為REVERSE COATING 例外訂單如下敘述 (RMK00163) . 2.例外訂單為R字頭超低光澤與PVDF (＞25μ)，背面漆可改 NATURE COATING，但搭配底漆避免遮蓋性不佳 (RMK00163) . ★品檢注意！JIS&CNS 訂單必須每滿50噸一定要再做一次TEST (RMK00259) . 【品檢】 第一PASS(只塗底漆)仍需作外觀板面檢驗, 若發現缺陷以８８Ｂ處置作暫留 (RMK00345) . 【品檢】測試時依Base色差值管制, 超出管制值時,若TSD2 或 TDCC判定要生產, 請在測試及外觀報表簽名 (RMK00345) . 【品檢】 測試時最後成品要不要生產由 TSD2決定 (RMK00345) . 【品檢】正式生產後, 請保留第二分切試片，簽名當作此生產批對色板, 並請留意同批目視無明顯色差。 (RMK00345) . 【品檢】每一分切留30cm*全寬試片1片裁成A4一片 TO 業務 (RMK00345) . 2.第2Pass (RMK00439) . 2.1.線速: 60mpm 印刷輥號: G04-C1300 (RMK00439) . 2.2.第2Pass生產，前處理不必塗裝。 (RMK00439) . 2.3.出口鋼捲請貼“禁止疊放”紅色標籤。收捲張力設定同rough matt。 (RMK00439) . 2.4.Base 2輥R塗裝，濾心50μ，稀釋Thinner為No.2B，粘度50±10”，PMT設定為232℃。 (RMK00439) . 2.5.Printer Head 1 大理石紋圖案 (NWT11S)。 (RMK00439) . 2.6.Printer Head 4 塗裝KP 1E6312 Clear，PMT設定為232℃。 (RMK00439) . 2.7.Clear不含骨材，濾心50μ，塗裝黏度先原液塗裝視塗裝板面狀況作調整，若繩紋明顯可嘗試將黏度降至100秒。 (RMK00439) . 2.8.Clear稀釋Thinner為No.2B。 (RMK00439) . 1.第1Pass (RMK00595) . 1.1.線速85mpm，只塗裝正面5μ，背面僅前處理不塗漆。 (RMK00595) . 1.2.正面底漆以R塗裝方式，不允許繩紋或塗佈不均..等塗裝缺陷。 (RMK00595) . 1.3.塗佈量請控制95~105%。 (RMK00595) . 1.4.第1Pass生產不用噴背標。 (RMK00595) | 訂單:2503DFD024/001 TOL 無 <生產備註> 事項 | 【疊放】出口每顆鋼捲貼紅色 " 禁止疊放 " 貼紙，如果有套桶S最多2層^^/CC1/CC2/CCQC/ <<.E_CHIN 2025/02/27 14:54.>> | 訂單 2503DFD024/001 修改記錄如下: 20250224 15:46:31 (21003) 退火碼: >> S1, 用途碼: >> COA020, 背面標示: >> C811, 訂單背面顏色(五碼): >> BW74X, 背面漆膜厚: >> 15, 背面漆塗漆型式幾塗幾烤: >> 2, 鉻酸鹽: >> Z, 訂單厚度: >> 0.35, 訂單重: >> 160, 重量容許率(下限): >> 10, 重量容許率(上限): >> 10, 訂單寬度: >> 914, 鍍製方式: >> BC, 鋼捲內徑: >> 508, 鋼捲下限重: >> 3, 鋼捲上限重: >> 5, 壓花條件碼: >> -, 表面花紋: >> R, 綠色識別碼: >> -, 印刷輥號: >> G04-C1300, 產品代碼: >> PPGL, 皮膜碼: >> -, 單位別: >> M, 油品種類: >> Z, 塗油量: >> Z, 包裝代碼: >> D2 , 保護膜碼: >> -, 客戶試片取樣數量: >> 0, 客戶試片取樣型式: >> -, 調質碼: >> S, 套筒碼: >> S , 規格: >> CGLCC-20, 製造標準: >> CNS, 表面處理劑種類: >> Z, 表面處理劑塗佈量: >> Z, 伸長率測試: >> N, 硬度測試碼: >> N, 抗拉強度測試: >> N, 降伏強度測試: >> N, 厚度變異: >> -1.6, 訂單正面顏色(五碼): >> NWS1Z, 正面漆膜厚: >> NOM, 正面漆塗漆型式幾塗幾烤: >> 2, 修邊碼: >> Y, 重量碼: >> AW, 鋼捲捲向: >> I, 鍍層碼: >> AZ150, | H:厚度偏薄
PPGL | 2503DFD024/003 |  | 1. 部分大陸料含B元素超過CNS規範管制，故請原料CNS規範之訂單不要配大陸料 (OFP00684)-{.不符.} | 1. 訂單若有厚度變異，冷軋厚度公差比照烤漆計算公式 , 但最小為 1/2 公差做設定 (OFP00254)-{.不符.} 2. 高光新增備註（適用非直立式包裝）：請出口每顆鋼捲貼紅色 " 禁止疊放 " 貼紙，如果有套桶S最多2層 (OFP00366)-{.不符.} 3. "偏薄要求訂單" 鍍後厚度減 鍍後厚度下限需大於 0.02 MM,以免發生厚度不足狀況 (OFP00369)-{.不符.} 4. 部分大陸料含B元素超過CNS規範管制，故請原料CNS規範之訂單不要配大陸料 (OFP00684)-{.不符.} | 訂單:2503DFD024/003 CPL <生產備註> 事項如下 . 除HGI/ HGL 訂單邊緣不噴油. 其餘皆側緣噴油 (RMK00285) | 訂單:2503DFD024/003 CR1 無 <生產備註> 事項 | 訂單:2503DFD024/003 CR2 無 <生產備註> 事項 | 訂單:2503DFD024/003 CG1 無 <生產備註> 事項 | 訂單:2503DFD024/003 CG2 無 <生產備註> 事項 | 訂單:2503DFD024/003 CC1 <生產備註> 事項如下 . 【疊放】出口每顆鋼捲貼紅色 " 禁止疊放 " 貼紙，如果有套桶S最多2層 (RMK-E_CHIN) . 1.本單若塗裝背面漆一律改為REVERSE COATING 例外訂單如下敘述 (RMK00163) . 2.例外訂單為R字頭超低光澤與PVDF (＞25μ)，背面漆可改 NATURE COATING，但搭配底漆避免遮蓋性不佳 (RMK00163) . ★品檢注意！JIS&CNS 訂單必須每滿50噸一定要再做一次TEST (RMK00259) . 【品檢】 第一PASS(只塗底漆)仍需作外觀板面檢驗, 若發現缺陷以８８Ｂ處置作暫留 (RMK00345) . 【品檢】測試時依Base色差值管制, 超出管制值時,若TSD2 或 TDCC判定要生產, 請在測試及外觀報表簽名 (RMK00345) . 【品檢】 測試時最後成品要不要生產由 TSD2決定 (RMK00345) . 【品檢】正式生產後, 請保留第二分切試片，簽名當作此生產批對色板, 並請留意同批目視無明顯色差。 (RMK00345) . 【品檢】每一分切留30cm*全寬試片1片裁成A4一片 TO 業務 (RMK00345) . 2015年發生過訴賠。請出口使用鋼套桶前請檢查焊接處，以免捲取後產生折痕 (RMK00381) . 2.第2Pass (RMK00439) . 2.1.線速: 60mpm 印刷輥號: G04-C1300 (RMK00439) . 2.2.第2Pass生產，前處理不必塗裝。 (RMK00439) . 2.3.出口鋼捲請貼“禁止疊放”紅色標籤。收捲張力設定同rough matt。 (RMK00439) . 2.4.Base 2輥R塗裝，濾心50μ，稀釋Thinner為No.2B，粘度50±10”，PMT設定為232℃。 (RMK00439) . 2.5.Printer Head 1 大理石紋圖案 (NWT11S)。 (RMK00439) . 2.6.Printer Head 4 塗裝KP 1E6312 Clear，PMT設定為232℃。 (RMK00439) . 2.7.Clear不含骨材，濾心50μ，塗裝黏度先原液塗裝視塗裝板面狀況作調整，若繩紋明顯可嘗試將黏度降至100秒。 (RMK00439) . 2.8.Clear稀釋Thinner為No.2B。 (RMK00439) . 【抽氣量】白色系在CC1生產時,FINISH抽氣量請設定250,如生產中發生色差b值異常升高,請股長再加大抽氣量因應 (RMK00560) . 1.第1Pass (RMK00595) . 1.1.線速85mpm，只塗裝正面5μ，背面僅前處理不塗漆。 (RMK00595) . 1.2.正面底漆以R塗裝方式，不允許繩紋或塗佈不均..等塗裝缺陷。 (RMK00595) . 1.3.塗佈量請控制95~105%。 (RMK00595) . 1.4.第1Pass生產不用噴背標。 (RMK00595) | 訂單:2503DFD024/003 CC2 <生產備註> 事項如下 . 【疊放】出口每顆鋼捲貼紅色 " 禁止疊放 " 貼紙，如果有套桶S最多2層 (RMK-E_CHIN) . 1.本單若塗裝背面漆一律改為REVERSE COATING 例外訂單如下敘述 (RMK00163) . 2.例外訂單為R字頭超低光澤與PVDF (＞25μ)，背面漆可改 NATURE COATING，但搭配底漆避免遮蓋性不佳 (RMK00163) . ★品檢注意！JIS&CNS 訂單必須每滿50噸一定要再做一次TEST (RMK00259) . 【品檢】 第一PASS(只塗底漆)仍需作外觀板面檢驗, 若發現缺陷以８８Ｂ處置作暫留 (RMK00345) . 【品檢】測試時依Base色差值管制, 超出管制值時,若TSD2 或 TDCC判定要生產, 請在測試及外觀報表簽名 (RMK00345) . 【品檢】 測試時最後成品要不要生產由 TSD2決定 (RMK00345) . 【品檢】正式生產後, 請保留第二分切試片，簽名當作此生產批對色板, 並請留意同批目視無明顯色差。 (RMK00345) . 【品檢】每一分切留30cm*全寬試片1片裁成A4一片 TO 業務 (RMK00345) . 2015年發生過訴賠。請出口使用鋼套桶前請檢查焊接處，以免捲取後產生折痕 (RMK00381) . 2.第2Pass (RMK00439) . 2.1.線速: 60mpm 印刷輥號: G04-C1300 (RMK00439) . 2.2.第2Pass生產，前處理不必塗裝。 (RMK00439) . 2.3.出口鋼捲請貼“禁止疊放”紅色標籤。收捲張力設定同rough matt。 (RMK00439) . 2.4.Base 2輥R塗裝，濾心50μ，稀釋Thinner為No.2B，粘度50±10”，PMT設定為232℃。 (RMK00439) . 2.5.Printer Head 1 大理石紋圖案 (NWT11S)。 (RMK00439) . 2.6.Printer Head 4 塗裝KP 1E6312 Clear，PMT設定為232℃。 (RMK00439) . 2.7.Clear不含骨材，濾心50μ，塗裝黏度先原液塗裝視塗裝板面狀況作調整，若繩紋明顯可嘗試將黏度降至100秒。 (RMK00439) . 2.8.Clear稀釋Thinner為No.2B。 (RMK00439) . 【抽氣量】白色系在CC1生產時,FINISH抽氣量請設定250,如生產中發生色差b值異常升高,請股長再加大抽氣量因應 (RMK00560) . 1.第1Pass (RMK00595) . 1.1.線速85mpm，只塗裝正面5μ，背面僅前處理不塗漆。 (RMK00595) . 1.2.正面底漆以R塗裝方式，不允許繩紋或塗佈不均..等塗裝缺陷。 (RMK00595) . 1.3.塗佈量請控制95~105%。 (RMK00595) . 1.4.第1Pass生產不用噴背標。 (RMK00595) | 訂單:2503DFD024/003 RCL 無 <生產備註> 事項 | 訂單:2503DFD024/003 CCPK 無 <生產備註> 事項 | 訂單:2503DFD024/003 CGQC 無 <品檢備註> 事項 | 訂單:2503DFD024/003 CCQC <品檢備註> 事項如下 . 【疊放】出口每顆鋼捲貼紅色 " 禁止疊放 " 貼紙，如果有套桶S最多2層 (RMK-E_CHIN) . 1.本單若塗裝背面漆一律改為REVERSE COATING 例外訂單如下敘述 (RMK00163) . 2.例外訂單為R字頭超低光澤與PVDF (＞25μ)，背面漆可改 NATURE COATING，但搭配底漆避免遮蓋性不佳 (RMK00163) . ★品檢注意！JIS&CNS 訂單必須每滿50噸一定要再做一次TEST (RMK00259) . 【品檢】 第一PASS(只塗底漆)仍需作外觀板面檢驗, 若發現缺陷以８８Ｂ處置作暫留 (RMK00345) . 【品檢】測試時依Base色差值管制, 超出管制值時,若TSD2 或 TDCC判定要生產, 請在測試及外觀報表簽名 (RMK00345) . 【品檢】 測試時最後成品要不要生產由 TSD2決定 (RMK00345) . 【品檢】正式生產後, 請保留第二分切試片，簽名當作此生產批對色板, 並請留意同批目視無明顯色差。 (RMK00345) . 【品檢】每一分切留30cm*全寬試片1片裁成A4一片 TO 業務 (RMK00345) . 2.第2Pass (RMK00439) . 2.1.線速: 60mpm 印刷輥號: G04-C1300 (RMK00439) . 2.2.第2Pass生產，前處理不必塗裝。 (RMK00439) . 2.3.出口鋼捲請貼“禁止疊放”紅色標籤。收捲張力設定同rough matt。 (RMK00439) . 2.4.Base 2輥R塗裝，濾心50μ，稀釋Thinner為No.2B，粘度50±10”，PMT設定為232℃。 (RMK00439) . 2.5.Printer Head 1 大理石紋圖案 (NWT11S)。 (RMK00439) . 2.6.Printer Head 4 塗裝KP 1E6312 Clear，PMT設定為232℃。 (RMK00439) . 2.7.Clear不含骨材，濾心50μ，塗裝黏度先原液塗裝視塗裝板面狀況作調整，若繩紋明顯可嘗試將黏度降至100秒。 (RMK00439) . 2.8.Clear稀釋Thinner為No.2B。 (RMK00439) . 1.第1Pass (RMK00595) . 1.1.線速85mpm，只塗裝正面5μ，背面僅前處理不塗漆。 (RMK00595) . 1.2.正面底漆以R塗裝方式，不允許繩紋或塗佈不均..等塗裝缺陷。 (RMK00595) . 1.3.塗佈量請控制95~105%。 (RMK00595) . 1.4.第1Pass生產不用噴背標。 (RMK00595) | 訂單:2503DFD024/003 TOL 無 <生產備註> 事項 | 【疊放】出口每顆鋼捲貼紅色 " 禁止疊放 " 貼紙，如果有套桶S最多2層^^/CC1/CC2/CCQC/^^ <<.E_CHIN 2025/02/27 15:07.>> | 訂單 2503DFD024/003 修改記錄如下: 20250224 15:46:42 (21003) 退火碼: >> S1, 用途碼: >> COA020, 背面標示: >> C811, 訂單背面顏色(五碼): >> BW74X, 背面漆膜厚: >> 15, 背面漆塗漆型式幾塗幾烤: >> 2, 鉻酸鹽: >> Z, 訂單厚度: >> 0.35, 訂單重: >> 20, 重量容許率(下限): >> 10, 重量容許率(上限): >> 10, 訂單寬度: >> 1000, 鍍製方式: >> BC, 鋼捲內徑: >> 508, 鋼捲下限重: >> 3, 鋼捲上限重: >> 5, 壓花條件碼: >> -, 表面花紋: >> R, 綠色識別碼: >> -, 印刷輥號: >> G04-C1300, 產品代碼: >> PPGL, 皮膜碼: >> -, 單位別: >> M, 油品種類: >> Z, 塗油量: >> Z, 包裝代碼: >> D2 , 保護膜碼: >> -, 客戶試片取樣數量: >> 0, 客戶試片取樣型式: >> -, 調質碼: >> S, 套筒碼: >> S , 規格: >> CGLCC-20, 製造標準: >> CNS, 表面處理劑種類: >> Z, 表面處理劑塗佈量: >> Z, 伸長率測試: >> N, 硬度測試碼: >> N, 抗拉強度測試: >> N, 降伏強度測試: >> N, 厚度變異: >> -1.6, 訂單正面顏色(五碼): >> NWS1Z, 正面漆膜厚: >> NOM, 正面漆塗漆型式幾塗幾烤: >> 2, 修邊碼: >> Y, 重量碼: >> AW, 鋼捲捲向: >> I, 鍍層碼: >> AZ150, | H:厚度偏薄
PPGL | 2503DFD028/001 | 1. 單捲限重檢核 (原料重:15~20, 分切困難:16.00~16.80,19.60~20, 單捲限重:2.80~3.20)(OFP00031)-{.不符.} | 1. 部分大陸料含B元素超過CNS規範管制，故請原料CNS規範之訂單不要配大陸料 (OFP00684)-{.不符.} | 1. 注意！因客戶有特殊寬度公差需求，因此本SPEC 比照寬度需求 0~+5 設定。用於一般用途請回復正常寬度公差 (OFP00496)-{.不符.} 2. 要求寬度公差 0~+3 確認：HR=2.02 CR1=915 CR2=914 CR/CG寬度公差=+6/+5 (參2009DFD036/001) (OFP00503)-{.不符.} 3. 部分大陸料含B元素超過CNS規範管制，故請原料CNS規範之訂單不要配大陸料 (OFP00684)-{.不符.} | 訂單:2503DFD028/001 CPL <生產備註> 事項如下 . 【寬度公差】注意！因亞喬寬度期望烤漆成品912~914mm(不保證) (RMK-E_CHIN) . 除HGI/ HGL 訂單邊緣不噴油. 其餘皆側緣噴油 (RMK00285) . CNS AZ70 鍍層相當於 SYSCO AZ070 鍍層 (RMK00295) | 訂單:2503DFD028/001 CR1 <生產備註> 事項如下 . 【寬度公差】注意！因亞喬寬度期望烤漆成品912~914mm(不保證) (RMK-E_CHIN) . 完軋寬度超出管制值上限≦2mm時,冷軋繼續生產並填寫品質異常通報單給鍍鋅線,以便調整張力與板溫 (RMK00278) . CNS AZ70 鍍層相當於 SYSCO AZ070 鍍層 (RMK00295) | 訂單:2503DFD028/001 CR2 <生產備註> 事項如下 . 【寬度公差】注意！因亞喬寬度期望烤漆成品912~914mm(不保證) (RMK-E_CHIN) . 完軋寬度超出管制值上限≦2mm時,冷軋繼續生產並填寫品質異常通報單給鍍鋅線,以便調整張力與板溫 (RMK00278) . CNS AZ70 鍍層相當於 SYSCO AZ070 鍍層 (RMK00295) | 訂單:2503DFD028/001 CG1 <生產備註> 事項如下 . 【寬度公差】注意！因亞喬寬度期望烤漆成品912~914mm(不保證) (RMK-E_CHIN) . 弓形度、 波高、 急峻度,每顆鋼捲皆須詳細記錄. (RMK00058) . 平板類,鍍鋅生產時SKIN PASS & T/L 請依據鍍鋅標準規定生產. (RMK00058) . 每二顆母鋼捲需切2M板量測急峻度,並記錄於外觀檢查記錄表內. (RMK00058) . 出口鋼捲盤捲後目視不允許有鼓起. (RMK00058) | 訂單:2503DFD028/001 CG2 <生產備註> 事項如下 . 【寬度公差】注意！因亞喬寬度期望烤漆成品912~914mm(不保證) (RMK-E_CHIN) . 弓形度、 波高、 急峻度,每顆鋼捲皆須詳細記錄. (RMK00058) . 平板類,鍍鋅生產時SKIN PASS & T/L 請依據鍍鋅標準規定生產. (RMK00058) . 每二顆母鋼捲需切2M板量測急峻度,並記錄於外觀檢查記錄表內. (RMK00058) . 出口鋼捲盤捲後目視不允許有鼓起. (RMK00058) | 訂單:2503DFD028/001 CC1 <生產備註> 事項如下 . 【分切】郁潔曰：單捲限重2.8-3.2噸，最後一顆可不依限重。 (RMK-E_CHIN) . 【寬度公差】注意！因亞喬寬度期望烤漆成品912~914mm(不保證) (RMK-E_CHIN) . 使用紙套筒請出口主操注意調整張力設定 背面標示要記得噴印. (RMK00058) . 每顆母鋼捲需切2M板量測急峻度,並記錄於報表內. (RMK00058) . 表面要求嚴格,不允許鋅痕,線痕,壓痕,樹皮(曾被訴賠)...等缺陷. (RMK00058) . 室內隔間用料2邊7MM以內允許輕微缺陷,如邊緣應變痕,點狀未著漆,亮痕… (RMK00058) . 1.本單若塗裝背面漆一律改為REVERSE COATING 例外訂單如下敘述 (RMK00163) . 2.例外訂單為R字頭超低光澤與PVDF (＞25μ)，背面漆可改 NATURE COATING，但搭配底漆避免遮蓋性不佳 (RMK00163) . ★品檢注意！JIS&CNS 訂單必須每滿50噸一定要再做一次TEST (RMK00259) . 【終端客戶色差特別管制】色差值要求於2020/11/12會議中決議與客戶確認板△E≦0.6與目視管理確認 (RMK00573) | 訂單:2503DFD028/001 CC2 <生產備註> 事項如下 . 【分切】郁潔曰：單捲限重2.8-3.2噸，最後一顆可不依限重。 (RMK-E_CHIN) . 【寬度公差】注意！因亞喬寬度期望烤漆成品912~914mm(不保證) (RMK-E_CHIN) . 使用紙套筒請出口主操注意調整張力設定 背面標示要記得噴印. (RMK00058) . 每顆母鋼捲需切2M板量測急峻度,並記錄於報表內. (RMK00058) . 表面要求嚴格,不允許鋅痕,線痕,壓痕,樹皮(曾被訴賠)...等缺陷. (RMK00058) . 室內隔間用料2邊7MM以內允許輕微缺陷,如邊緣應變痕,點狀未著漆,亮痕… (RMK00058) . 1.本單若塗裝背面漆一律改為REVERSE COATING 例外訂單如下敘述 (RMK00163) . 2.例外訂單為R字頭超低光澤與PVDF (＞25μ)，背面漆可改 NATURE COATING，但搭配底漆避免遮蓋性不佳 (RMK00163) . ★品檢注意！JIS&CNS 訂單必須每滿50噸一定要再做一次TEST (RMK00259) . 【終端客戶色差特別管制】色差值要求於2020/11/12會議中決議與客戶確認板△E≦0.6與目視管理確認 (RMK00573) | 訂單:2503DFD028/001 RCL 無 <生產備註> 事項 | 訂單:2503DFD028/001 CCPK 無 <生產備註> 事項 | 訂單:2503DFD028/001 CGQC <品檢備註> 事項如下 . 【寬度公差】注意！因亞喬寬度期望烤漆成品912~914mm(不保證) (RMK-E_CHIN) . 弓形度、 波高、 急峻度,每顆鋼捲皆須詳細記錄. (RMK00058) . 每二顆母鋼捲需切2M板量測急峻度,並記錄於外觀檢查記錄表內. (RMK00058) . 出口鋼捲盤捲後目視不允許有鼓起. (RMK00058) | 訂單:2503DFD028/001 CCQC <品檢備註> 事項如下 . 【分切】郁潔曰：單捲限重2.8-3.2噸，最後一顆可不依限重。 (RMK-E_CHIN) . 【寬度公差】注意！因亞喬寬度期望烤漆成品912~914mm(不保證) (RMK-E_CHIN) . 1.本單若塗裝背面漆一律改為REVERSE COATING 例外訂單如下敘述 (RMK00163) . 2.例外訂單為R字頭超低光澤與PVDF (＞25μ)，背面漆可改 NATURE COATING，但搭配底漆避免遮蓋性不佳 (RMK00163) . ★品檢注意！JIS&CNS 訂單必須每滿50噸一定要再做一次TEST (RMK00259) . 【終端客戶色差特別管制】色差值要求於2020/11/12會議中決議與客戶確認板△E≦0.6與目視管理確認 (RMK00573) | 訂單:2503DFD028/001 TOL 無 <生產備註> 事項 | 【寬度公差】注意！因亞喬寬度期望烤漆成品912~914mm(不保證)^^/CPL/CR1/CR2/CG1/CG2/CC1/CC2/CGQC/CCQC/ <<.E_CHIN 2025/04/14 11:42.>> 【分切】郁潔曰：單捲限重2.8-3.2噸，最後一顆可不依限重。^^/CC1/CC2/CCQC/ <<.E_CHIN 2025/03/04 14:17.>> | 訂單 2503DFD028/001 修改記錄如下: 20250226 14:22:12 (22030) 退火碼: >> S1, 用途碼: >> CIA007, 背面標示: >> C008, 訂單背面顏色(五碼): >> BW736, 背面漆膜厚: >> NOM, 背面漆塗漆型式幾塗幾烤: >> 1, 鉻酸鹽: >> Z, 訂單厚度: >> 0.476, 訂單重: >> 50, 重量容許率(下限): >> 10, 重量容許率(上限): >> 10, 訂單寬度: >> 911, 鍍製方式: >> BC, 鋼捲內徑: >> 508, 鋼捲下限重: >> 2.8, 鋼捲上限重: >> 3.2, 壓花條件碼: >> -, 表面花紋: >> R, 綠色識別碼: >> -, 印刷輥號: >> -, 產品代碼: >> PPGL, 皮膜碼: >> -, 單位別: >> M, 油品種類: >> Z, 塗油量: >> Z, 包裝代碼: >> S4 , 保護膜碼: >> -, 客戶試片取樣型式: >> -, 調質碼: >> S, 套筒碼: >> P , 規格: >> CGLC400-10, 製造標準: >> CNS, 表面處理劑種類: >> Z, 表面處理劑塗佈量: >> Z, 伸長率測試: >> N, 硬度測試碼: >> N, 抗拉強度測試: >> N, 降伏強度測試: >> N, 厚度變異: >> 0, 訂單正面顏色(五碼): >> LC166, 正面漆膜厚: >> 25, 正面漆塗漆型式幾塗幾烤: >> 2, 修邊碼: >> Y, 重量碼: >> AW, 鋼捲捲向: >> I, 鍍層碼: >> AZ70, 20250410 13:26:36 (22030) 訂單重: 50 >> 30, | *:
PPGL | 2503DFD028/002 | 1. 單捲限重檢核 (原料重:15~20, 分切困難:16.00~16.80,19.60~20, 單捲限重:2.80~3.20)(OFP00031)-{.不符.} | 1. 部分大陸料含B元素超過CNS規範管制，故請原料CNS規範之訂單不要配大陸料 (OFP00684)-{.不符.} | 1. 注意！因客戶有特殊寬度公差需求，因此本SPEC 比照寬度需求 0~+5 設定。用於一般用途請回復正常寬度公差 (OFP00496)-{.不符.} 2. 要求寬度公差 0~+3 確認：HR=2.02 CR1=915 CR2=914 CR/CG寬度公差=+6/+5 (參2009DFD036/001) (OFP00503)-{.不符.} 3. 部分大陸料含B元素超過CNS規範管制，故請原料CNS規範之訂單不要配大陸料 (OFP00684)-{.不符.} | 訂單:2503DFD028/002 CPL <生產備註> 事項如下 . 【寬度公差】注意！因亞喬寬度期望烤漆成品912~914mm(不保證) (RMK-E_CHIN) . 除HGI/ HGL 訂單邊緣不噴油. 其餘皆側緣噴油 (RMK00285) . CNS AZ70 鍍層相當於 SYSCO AZ070 鍍層 (RMK00295) | 訂單:2503DFD028/002 CR1 <生產備註> 事項如下 . 【寬度公差】注意！因亞喬寬度期望烤漆成品912~914mm(不保證) (RMK-E_CHIN) . 完軋寬度超出管制值上限≦2mm時,冷軋繼續生產並填寫品質異常通報單給鍍鋅線,以便調整張力與板溫 (RMK00278) . CNS AZ70 鍍層相當於 SYSCO AZ070 鍍層 (RMK00295) | 訂單:2503DFD028/002 CR2 <生產備註> 事項如下 . 【寬度公差】注意！因亞喬寬度期望烤漆成品912~914mm(不保證) (RMK-E_CHIN) . 完軋寬度超出管制值上限≦2mm時,冷軋繼續生產並填寫品質異常通報單給鍍鋅線,以便調整張力與板溫 (RMK00278) . CNS AZ70 鍍層相當於 SYSCO AZ070 鍍層 (RMK00295) | 訂單:2503DFD028/002 CG1 <生產備註> 事項如下 . 【寬度公差】注意！因亞喬寬度期望烤漆成品912~914mm(不保證) (RMK-E_CHIN) . 弓形度、 波高、 急峻度,每顆鋼捲皆須詳細記錄. (RMK00058) . 平板類,鍍鋅生產時SKIN PASS & T/L 請依據鍍鋅標準規定生產. (RMK00058) . 每二顆母鋼捲需切2M板量測急峻度,並記錄於外觀檢查記錄表內. (RMK00058) . 出口鋼捲盤捲後目視不允許有鼓起. (RMK00058) | 訂單:2503DFD028/002 CG2 <生產備註> 事項如下 . 【寬度公差】注意！因亞喬寬度期望烤漆成品912~914mm(不保證) (RMK-E_CHIN) . 弓形度、 波高、 急峻度,每顆鋼捲皆須詳細記錄. (RMK00058) . 平板類,鍍鋅生產時SKIN PASS & T/L 請依據鍍鋅標準規定生產. (RMK00058) . 每二顆母鋼捲需切2M板量測急峻度,並記錄於外觀檢查記錄表內. (RMK00058) . 出口鋼捲盤捲後目視不允許有鼓起. (RMK00058) | 訂單:2503DFD028/002 CC1 <生產備註> 事項如下 . 【分切】郁潔曰：單捲限重2.8-3.2噸，最後一顆可不依限重。 (RMK-E_CHIN) . 【寬度公差】注意！因亞喬寬度期望烤漆成品912~914mm(不保證) (RMK-E_CHIN) . 使用紙套筒請出口主操注意調整張力設定 背面標示要記得噴印. (RMK00058) . 每顆母鋼捲需切2M板量測急峻度,並記錄於報表內. (RMK00058) . 表面要求嚴格,不允許鋅痕,線痕,壓痕,樹皮(曾被訴賠)...等缺陷. (RMK00058) . 室內隔間用料2邊7MM以內允許輕微缺陷,如邊緣應變痕,點狀未著漆,亮痕… (RMK00058) . 1.本單若塗裝背面漆一律改為REVERSE COATING 例外訂單如下敘述 (RMK00163) . 2.例外訂單為R字頭超低光澤與PVDF (＞25μ)，背面漆可改 NATURE COATING，但搭配底漆避免遮蓋性不佳 (RMK00163) . ★品檢注意！JIS&CNS 訂單必須每滿50噸一定要再做一次TEST (RMK00259) . 【塗裝室】注意！抗靜電塗料請用濾網，不要用濾心。以免導電骨材濾光光影響阻抗值 (RMK00564) . 【終端客戶色差特別管制】色差值要求於2020/11/12會議中決議與客戶確認板△E≦0.6與目視管理確認 (RMK00573) . 【塗裝室】面漆為抗靜電塗料其中包含導電骨材，因此不得用濾心要改用濾網。注意！膜厚過低會影響阻抗值。 (RMK00574) . 【TEST ROOM】生產前請向實驗室借量測電阻用的機子 ！ (RMK00574) . 【阻抗值】若沒特別要求，阻抗請管制管制10^6 ~ 10^9 Ω/□ (RMK00574) . 【爐溫設定】1.以標準PMT計算出的爐溫將FINISH OVEN每ZONE+15度生產 (RMK00609) . 【爐溫設定】2.記得量測PMT 是否過高 (RMK00609) . 【MEK放行標準】如確認TOP板溫OK,MEK放行標準改為50回以上即可放行 (RMK00609) | 訂單:2503DFD028/002 CC2 <生產備註> 事項如下 . 【分切】郁潔曰：單捲限重2.8-3.2噸，最後一顆可不依限重。 (RMK-E_CHIN) . 【寬度公差】注意！因亞喬寬度期望烤漆成品912~914mm(不保證) (RMK-E_CHIN) . 使用紙套筒請出口主操注意調整張力設定 背面標示要記得噴印. (RMK00058) . 每顆母鋼捲需切2M板量測急峻度,並記錄於報表內. (RMK00058) . 表面要求嚴格,不允許鋅痕,線痕,壓痕,樹皮(曾被訴賠)...等缺陷. (RMK00058) . 室內隔間用料2邊7MM以內允許輕微缺陷,如邊緣應變痕,點狀未著漆,亮痕… (RMK00058) . 1.本單若塗裝背面漆一律改為REVERSE COATING 例外訂單如下敘述 (RMK00163) . 2.例外訂單為R字頭超低光澤與PVDF (＞25μ)，背面漆可改 NATURE COATING，但搭配底漆避免遮蓋性不佳 (RMK00163) . ★品檢注意！JIS&CNS 訂單必須每滿50噸一定要再做一次TEST (RMK00259) . 【塗裝室】注意！抗靜電塗料請用濾網，不要用濾心。以免導電骨材濾光光影響阻抗值 (RMK00564) . 【終端客戶色差特別管制】色差值要求於2020/11/12會議中決議與客戶確認板△E≦0.6與目視管理確認 (RMK00573) . 【塗裝室】面漆為抗靜電塗料其中包含導電骨材，因此不得用濾心要改用濾網。注意！膜厚過低會影響阻抗值。 (RMK00574) . 【TEST ROOM】生產前請向實驗室借量測電阻用的機子 ！ (RMK00574) . 【阻抗值】若沒特別要求，阻抗請管制管制10^6 ~ 10^9 Ω/□ (RMK00574) . 【爐溫設定】1.以標準PMT計算出的爐溫將FINISH OVEN每ZONE+15度生產 (RMK00609) . 【爐溫設定】2.記得量測PMT 是否過高 (RMK00609) . 【MEK放行標準】如確認TOP板溫OK,MEK放行標準改為50回以上即可放行 (RMK00609) | 訂單:2503DFD028/002 RCL 無 <生產備註> 事項 | 訂單:2503DFD028/002 CCPK 無 <生產備註> 事項 | 訂單:2503DFD028/002 CGQC <品檢備註> 事項如下 . 【寬度公差】注意！因亞喬寬度期望烤漆成品912~914mm(不保證) (RMK-E_CHIN) . 弓形度、 波高、 急峻度,每顆鋼捲皆須詳細記錄. (RMK00058) . 每二顆母鋼捲需切2M板量測急峻度,並記錄於外觀檢查記錄表內. (RMK00058) . 出口鋼捲盤捲後目視不允許有鼓起. (RMK00058) | 訂單:2503DFD028/002 CCQC <品檢備註> 事項如下 . 【分切】郁潔曰：單捲限重2.8-3.2噸，最後一顆可不依限重。 (RMK-E_CHIN) . 【寬度公差】注意！因亞喬寬度期望烤漆成品912~914mm(不保證) (RMK-E_CHIN) . 1.本單若塗裝背面漆一律改為REVERSE COATING 例外訂單如下敘述 (RMK00163) . 2.例外訂單為R字頭超低光澤與PVDF (＞25μ)，背面漆可改 NATURE COATING，但搭配底漆避免遮蓋性不佳 (RMK00163) . ★品檢注意！JIS&CNS 訂單必須每滿50噸一定要再做一次TEST (RMK00259) . 【塗裝室】注意！抗靜電塗料請用濾網，不要用濾心。以免導電骨材濾光光影響阻抗值 (RMK00564) . 【終端客戶色差特別管制】色差值要求於2020/11/12會議中決議與客戶確認板△E≦0.6與目視管理確認 (RMK00573) . 【塗裝室】面漆為抗靜電塗料其中包含導電骨材，因此不得用濾心要改用濾網。注意！膜厚過低會影響阻抗值。 (RMK00574) . 【TEST ROOM】生產前請向實驗室借量測電阻用的機子 ！ (RMK00574) . 【阻抗值】若沒特別要求，阻抗請管制管制10^6 ~ 10^9 Ω/□ (RMK00574) . 【爐溫設定】1.以標準PMT計算出的爐溫將FINISH OVEN每ZONE+15度生產 (RMK00609) . 【爐溫設定】2.記得量測PMT 是否過高 (RMK00609) . 【MEK放行標準】如確認TOP板溫OK,MEK放行標準改為50回以上即可放行 (RMK00609) | 訂單:2503DFD028/002 TOL 無 <生產備註> 事項 | 【寬度公差】注意！因亞喬寬度期望烤漆成品912~914mm(不保證)^^/CPL/CR1/CR2/CG1/CG2/CC1/CC2/CGQC/CCQC/ <<.E_CHIN 2025/04/14 11:47.>> 【分切】郁潔曰：單捲限重2.8-3.2噸，最後一顆可不依限重。^^/CC1/CC2/CCQC/^^ <<.E_CHIN 2025/03/04 14:33.>> | 訂單 2503DFD028/002 修改記錄如下: 20250226 14:22:15 (22030) 退火碼: >> S1, 用途碼: >> CIA006, 背面標示: >> C008, 訂單背面顏色(五碼): >> BW736, 背面漆膜厚: >> NOM, 背面漆塗漆型式幾塗幾烤: >> 1, 鉻酸鹽: >> Z, 訂單厚度: >> 0.476, 訂單重: >> 75, 重量容許率(下限): >> 10, 重量容許率(上限): >> 10, 訂單寬度: >> 911, 鍍製方式: >> BC, 鋼捲內徑: >> 508, 鋼捲下限重: >> 2.8, 鋼捲上限重: >> 3.2, 壓花條件碼: >> -, 表面花紋: >> R, 綠色識別碼: >> -, 印刷輥號: >> -, 產品代碼: >> PPGL, 皮膜碼: >> -, 單位別: >> M, 油品種類: >> Z, 塗油量: >> Z, 包裝代碼: >> S4 , 保護膜碼: >> -, 客戶試片取樣型式: >> -, 調質碼: >> S, 套筒碼: >> P , 規格: >> CGLC400-10, 製造標準: >> CNS, 表面處理劑種類: >> Z, 表面處理劑塗佈量: >> Z, 伸長率測試: >> N, 硬度測試碼: >> N, 抗拉強度測試: >> N, 降伏強度測試: >> N, 厚度變異: >> 0, 訂單正面顏色(五碼): >> EC436, 正面漆膜厚: >> 25, 正面漆塗漆型式幾塗幾烤: >> 2, 修邊碼: >> Y, 重量碼: >> AW, 鋼捲捲向: >> I, 鍍層碼: >> AZ70, 20250410 13:26:29 (22030) 訂單重: 75 >> 50, | *:
PPGL | 2503DFD028/003 | 1. 單捲限重檢核 (原料重:15~20, 分切困難:16.00~16.80,19.60~20, 單捲限重:2.80~3.20)(OFP00031)-{.不符.} | 1. 部分大陸料含B元素超過CNS規範管制，故請原料CNS規範之訂單不要配大陸料 (OFP00684)-{.不符.} | 1. 注意！因客戶有特殊寬度公差需求，因此本SPEC 比照寬度需求 0~+5 設定。用於一般用途請回復正常寬度公差 (OFP00496)-{.不符.} 2. 要求寬度公差 0~+3 確認：HR=2.02 CR1=915 CR2=914 CR/CG寬度公差=+6/+5 (參2009DFD036/001) (OFP00503)-{.不符.} 3. 部分大陸料含B元素超過CNS規範管制，故請原料CNS規範之訂單不要配大陸料 (OFP00684)-{.不符.} | 訂單:2503DFD028/003 CPL <生產備註> 事項如下 . 【寬度公差】客戶寬度期望912~914mm(不保證) (RMK-YL_KUNG) . 除HGI/ HGL 訂單邊緣不噴油. 其餘皆側緣噴油 (RMK00285) . CNS AZ70 鍍層相當於 SYSCO AZ070 鍍層 (RMK00295) | 訂單:2503DFD028/003 CR1 <生產備註> 事項如下 . 【寬度公差】客戶寬度期望912~914mm(不保證) (RMK-YL_KUNG) . 完軋寬度超出管制值上限≦2mm時,冷軋繼續生產並填寫品質異常通報單給鍍鋅線,以便調整張力與板溫 (RMK00278) . CNS AZ70 鍍層相當於 SYSCO AZ070 鍍層 (RMK00295) | 訂單:2503DFD028/003 CR2 <生產備註> 事項如下 . 【寬度公差】客戶寬度期望912~914mm(不保證) (RMK-YL_KUNG) . 完軋寬度超出管制值上限≦2mm時,冷軋繼續生產並填寫品質異常通報單給鍍鋅線,以便調整張力與板溫 (RMK00278) . CNS AZ70 鍍層相當於 SYSCO AZ070 鍍層 (RMK00295) | 訂單:2503DFD028/003 CG1 <生產備註> 事項如下 . 【寬度公差】客戶寬度期望912~914mm(不保證) (RMK-YL_KUNG) . 弓形度、 波高、 急峻度,每顆鋼捲皆須詳細記錄. (RMK00058) . 平板類,鍍鋅生產時SKIN PASS & T/L 請依據鍍鋅標準規定生產. (RMK00058) . 每二顆母鋼捲需切2M板量測急峻度,並記錄於外觀檢查記錄表內. (RMK00058) . 出口鋼捲盤捲後目視不允許有鼓起. (RMK00058) | 訂單:2503DFD028/003 CG2 <生產備註> 事項如下 . 【寬度公差】客戶寬度期望912~914mm(不保證) (RMK-YL_KUNG) . 弓形度、 波高、 急峻度,每顆鋼捲皆須詳細記錄. (RMK00058) . 平板類,鍍鋅生產時SKIN PASS & T/L 請依據鍍鋅標準規定生產. (RMK00058) . 每二顆母鋼捲需切2M板量測急峻度,並記錄於外觀檢查記錄表內. (RMK00058) . 出口鋼捲盤捲後目視不允許有鼓起. (RMK00058) | 訂單:2503DFD028/003 CC1 <生產備註> 事項如下 . 【分切】限重2.8-3.2噸，最後一顆可不依限重（最大分切不超過 3.2噸） (RMK-YL_KUNG) . 【寬度公差】客戶寬度期望912~914mm(不保證) (RMK-YL_KUNG) . 使用紙套筒請出口主操注意調整張力設定 背面標示要記得噴印. (RMK00058) . 每顆母鋼捲需切2M板量測急峻度,並記錄於報表內. (RMK00058) . 表面要求嚴格,不允許鋅痕,線痕,壓痕,樹皮(曾被訴賠)...等缺陷. (RMK00058) . 室內隔間用料2邊7MM以內允許輕微缺陷,如邊緣應變痕,點狀未著漆,亮痕… (RMK00058) . 1.本單若塗裝背面漆一律改為REVERSE COATING 例外訂單如下敘述 (RMK00163) . 2.例外訂單為R字頭超低光澤與PVDF (＞25μ)，背面漆可改 NATURE COATING，但搭配底漆避免遮蓋性不佳 (RMK00163) . ★品檢注意！JIS&CNS 訂單必須每滿50噸一定要再做一次TEST (RMK00259) . 【塗裝室】注意！抗靜電塗料請用濾網，不要用濾心。以免導電骨材濾光光影響阻抗值 (RMK00564) . 【終端客戶色差特別管制】色差值要求於2020/11/12會議中決議與客戶確認板△E≦0.6與目視管理確認 (RMK00573) . 【塗裝室】面漆為抗靜電塗料其中包含導電骨材，因此不得用濾心要改用濾網。注意！膜厚過低會影響阻抗值。 (RMK00574) . 【TEST ROOM】生產前請向實驗室借量測電阻用的機子 ！ (RMK00574) . 【阻抗值】若沒特別要求，阻抗請管制管制10^6 ~ 10^9 Ω/□ (RMK00574) . 為避免T/L WAX 堆積,此色生產請加開FINISH W/Q 空氣刮刀 (RMK00641) | 訂單:2503DFD028/003 CC2 <生產備註> 事項如下 . 【分切】限重2.8-3.2噸，最後一顆可不依限重（最大分切不超過 3.2噸） (RMK-YL_KUNG) . 【寬度公差】客戶寬度期望912~914mm(不保證) (RMK-YL_KUNG) . 使用紙套筒請出口主操注意調整張力設定 背面標示要記得噴印. (RMK00058) . 每顆母鋼捲需切2M板量測急峻度,並記錄於報表內. (RMK00058) . 表面要求嚴格,不允許鋅痕,線痕,壓痕,樹皮(曾被訴賠)...等缺陷. (RMK00058) . 室內隔間用料2邊7MM以內允許輕微缺陷,如邊緣應變痕,點狀未著漆,亮痕… (RMK00058) . 1.本單若塗裝背面漆一律改為REVERSE COATING 例外訂單如下敘述 (RMK00163) . 2.例外訂單為R字頭超低光澤與PVDF (＞25μ)，背面漆可改 NATURE COATING，但搭配底漆避免遮蓋性不佳 (RMK00163) . ★品檢注意！JIS&CNS 訂單必須每滿50噸一定要再做一次TEST (RMK00259) . 【塗裝室】注意！抗靜電塗料請用濾網，不要用濾心。以免導電骨材濾光光影響阻抗值 (RMK00564) . 【終端客戶色差特別管制】色差值要求於2020/11/12會議中決議與客戶確認板△E≦0.6與目視管理確認 (RMK00573) . 【塗裝室】面漆為抗靜電塗料其中包含導電骨材，因此不得用濾心要改用濾網。注意！膜厚過低會影響阻抗值。 (RMK00574) . 【TEST ROOM】生產前請向實驗室借量測電阻用的機子 ！ (RMK00574) . 【阻抗值】若沒特別要求，阻抗請管制管制10^6 ~ 10^9 Ω/□ (RMK00574) . 為避免T/L WAX 堆積,此色生產請加開FINISH W/Q 空氣刮刀 (RMK00641) | 訂單:2503DFD028/003 RCL 無 <生產備註> 事項 | 訂單:2503DFD028/003 CCPK 無 <生產備註> 事項 | 訂單:2503DFD028/003 CGQC <品檢備註> 事項如下 . 【寬度公差】客戶寬度期望912~914mm(不保證) (RMK-YL_KUNG) . 弓形度、 波高、 急峻度,每顆鋼捲皆須詳細記錄. (RMK00058) . 每二顆母鋼捲需切2M板量測急峻度,並記錄於外觀檢查記錄表內. (RMK00058) . 出口鋼捲盤捲後目視不允許有鼓起. (RMK00058) | 訂單:2503DFD028/003 CCQC <品檢備註> 事項如下 . 【分切】限重2.8-3.2噸，最後一顆可不依限重（最大分切不超過 3.2噸） (RMK-YL_KUNG) . 【寬度公差】客戶寬度期望912~914mm(不保證) (RMK-YL_KUNG) . 1.本單若塗裝背面漆一律改為REVERSE COATING 例外訂單如下敘述 (RMK00163) . 2.例外訂單為R字頭超低光澤與PVDF (＞25μ)，背面漆可改 NATURE COATING，但搭配底漆避免遮蓋性不佳 (RMK00163) . ★品檢注意！JIS&CNS 訂單必須每滿50噸一定要再做一次TEST (RMK00259) . 【塗裝室】注意！抗靜電塗料請用濾網，不要用濾心。以免導電骨材濾光光影響阻抗值 (RMK00564) . 【終端客戶色差特別管制】色差值要求於2020/11/12會議中決議與客戶確認板△E≦0.6與目視管理確認 (RMK00573) . 【塗裝室】面漆為抗靜電塗料其中包含導電骨材，因此不得用濾心要改用濾網。注意！膜厚過低會影響阻抗值。 (RMK00574) . 【TEST ROOM】生產前請向實驗室借量測電阻用的機子 ！ (RMK00574) . 【阻抗值】若沒特別要求，阻抗請管制管制10^6 ~ 10^9 Ω/□ (RMK00574) | 訂單:2503DFD028/003 TOL 無 <生產備註> 事項 | 【寬度公差】客戶寬度期望912~914mm(不保證)^^/CPL/CR1/CR2/CG1/CG2/CC1/CC2/CGQC/CCQC/ <<.YL_KUNG 2025/04/11 11:27.>> 【分切】限重2.8-3.2噸，最後一顆可不依限重（最大分切不超過 3.2噸）^^/CC1/CC2/CCQC/ <<.YL_KUNG 2025/04/11 11:28.>> | 訂單 2503DFD028/003 修改記錄如下: 20250410 14:18:04 (22030) 退火碼: >> S1, 用途碼: >> CIA006, 背面標示: >> C008, 訂單背面顏色(五碼): >> BW736, 背面漆膜厚: >> NOM, 背面漆塗漆型式幾塗幾烤: >> 1, 鉻酸鹽: >> Z, 訂單厚度: >> 0.476, 訂單重: >> 230, 重量容許率(下限): >> 10, 重量容許率(上限): >> 10, 訂單寬度: >> 911, 鍍製方式: >> BC, 鋼捲內徑: >> 508, 鋼捲下限重: >> 2.8, 鋼捲上限重: >> 3.2, 壓花條件碼: >> -, 表面花紋: >> R, 綠色識別碼: >> -, 印刷輥號: >> -, 產品代碼: >> PPGL, 皮膜碼: >> -, 單位別: >> M, 油品種類: >> Z, 塗油量: >> Z, 包裝代碼: >> S4 , 保護膜碼: >> -, 客戶試片取樣數量: >> 0, 客戶試片取樣型式: >> -, 調質碼: >> S, 套筒碼: >> P , 規格: >> CGLC400-10, 製造標準: >> CNS, 表面處理劑種類: >> Z, 表面處理劑塗佈量: >> Z, 伸長率測試: >> N, 硬度測試碼: >> N, 抗拉強度測試: >> N, 降伏強度測試: >> N, 厚度變異: >> 0, 訂單正面顏色(五碼): >> EY126, 正面漆膜厚: >> 25, 正面漆塗漆型式幾塗幾烤: >> 2, 修邊碼: >> Y, 重量碼: >> AW, 鋼捲捲向: >> I, 鍍層碼: >> AZ70, | *:
PPGL | 2503DFD028/004 | 1. 單捲限重檢核 (原料重:15~20, 分切困難:16.00~16.80,19.60~20, 單捲限重:2.80~3.20)(OFP00031)-{.不符.} | 1. 部分大陸料含B元素超過CNS規範管制，故請原料CNS規範之訂單不要配大陸料 (OFP00684)-{.不符.} | 1. 注意！因客戶有特殊寬度公差需求，因此本SPEC 比照寬度需求 0~+5 設定。用於一般用途請回復正常寬度公差 (OFP00496)-{.不符.} 2. 要求寬度公差 0~+3 確認：HR=2.02 CR1=915 CR2=914 CR/CG寬度公差=+6/+5 (參2009DFD036/001) (OFP00503)-{.不符.} 3. 部分大陸料含B元素超過CNS規範管制，故請原料CNS規範之訂單不要配大陸料 (OFP00684)-{.不符.} | 訂單:2503DFD028/004 CPL <生產備註> 事項如下 . 【寬度公差】客戶寬度期望912~914mm(不保證) (RMK-YL_KUNG) . 除HGI/ HGL 訂單邊緣不噴油. 其餘皆側緣噴油 (RMK00285) . CNS AZ70 鍍層相當於 SYSCO AZ070 鍍層 (RMK00295) | 訂單:2503DFD028/004 CR1 <生產備註> 事項如下 . 【寬度公差】客戶寬度期望912~914mm(不保證) (RMK-YL_KUNG) . 完軋寬度超出管制值上限≦2mm時,冷軋繼續生產並填寫品質異常通報單給鍍鋅線,以便調整張力與板溫 (RMK00278) . CNS AZ70 鍍層相當於 SYSCO AZ070 鍍層 (RMK00295) | 訂單:2503DFD028/004 CR2 <生產備註> 事項如下 . 【寬度公差】客戶寬度期望912~914mm(不保證) (RMK-YL_KUNG) . 完軋寬度超出管制值上限≦2mm時,冷軋繼續生產並填寫品質異常通報單給鍍鋅線,以便調整張力與板溫 (RMK00278) . CNS AZ70 鍍層相當於 SYSCO AZ070 鍍層 (RMK00295) | 訂單:2503DFD028/004 CG1 <生產備註> 事項如下 . 【寬度公差】客戶寬度期望912~914mm(不保證) (RMK-YL_KUNG) . 弓形度、 波高、 急峻度,每顆鋼捲皆須詳細記錄. (RMK00058) . 平板類,鍍鋅生產時SKIN PASS & T/L 請依據鍍鋅標準規定生產. (RMK00058) . 每二顆母鋼捲需切2M板量測急峻度,並記錄於外觀檢查記錄表內. (RMK00058) . 出口鋼捲盤捲後目視不允許有鼓起. (RMK00058) | 訂單:2503DFD028/004 CG2 <生產備註> 事項如下 . 【寬度公差】客戶寬度期望912~914mm(不保證) (RMK-YL_KUNG) . 弓形度、 波高、 急峻度,每顆鋼捲皆須詳細記錄. (RMK00058) . 平板類,鍍鋅生產時SKIN PASS & T/L 請依據鍍鋅標準規定生產. (RMK00058) . 每二顆母鋼捲需切2M板量測急峻度,並記錄於外觀檢查記錄表內. (RMK00058) . 出口鋼捲盤捲後目視不允許有鼓起. (RMK00058) | 訂單:2503DFD028/004 CC1 <生產備註> 事項如下 . 【分切】限重2.8-3.2噸，最後一顆可不依限重（最大分切不超過 3.2噸） (RMK-YL_KUNG) . 【寬度公差】客戶寬度期望912~914mm(不保證) (RMK-YL_KUNG) . 使用紙套筒請出口主操注意調整張力設定 背面標示要記得噴印. (RMK00058) . 每顆母鋼捲需切2M板量測急峻度,並記錄於報表內. (RMK00058) . 表面要求嚴格,不允許鋅痕,線痕,壓痕,樹皮(曾被訴賠)...等缺陷. (RMK00058) . 室內隔間用料2邊7MM以內允許輕微缺陷,如邊緣應變痕,點狀未著漆,亮痕… (RMK00058) . 1.本單若塗裝背面漆一律改為REVERSE COATING 例外訂單如下敘述 (RMK00163) . 2.例外訂單為R字頭超低光澤與PVDF (＞25μ)，背面漆可改 NATURE COATING，但搭配底漆避免遮蓋性不佳 (RMK00163) . ★品檢注意！JIS&CNS 訂單必須每滿50噸一定要再做一次TEST (RMK00259) . 【終端客戶色差特別管制】色差值要求於2020/11/12會議中決議與客戶確認板△E≦0.6與目視管理確認 (RMK00573) | 訂單:2503DFD028/004 CC2 <生產備註> 事項如下 . 【分切】限重2.8-3.2噸，最後一顆可不依限重（最大分切不超過 3.2噸） (RMK-YL_KUNG) . 【寬度公差】客戶寬度期望912~914mm(不保證) (RMK-YL_KUNG) . 使用紙套筒請出口主操注意調整張力設定 背面標示要記得噴印. (RMK00058) . 每顆母鋼捲需切2M板量測急峻度,並記錄於報表內. (RMK00058) . 表面要求嚴格,不允許鋅痕,線痕,壓痕,樹皮(曾被訴賠)...等缺陷. (RMK00058) . 室內隔間用料2邊7MM以內允許輕微缺陷,如邊緣應變痕,點狀未著漆,亮痕… (RMK00058) . 1.本單若塗裝背面漆一律改為REVERSE COATING 例外訂單如下敘述 (RMK00163) . 2.例外訂單為R字頭超低光澤與PVDF (＞25μ)，背面漆可改 NATURE COATING，但搭配底漆避免遮蓋性不佳 (RMK00163) . ★品檢注意！JIS&CNS 訂單必須每滿50噸一定要再做一次TEST (RMK00259) . 【終端客戶色差特別管制】色差值要求於2020/11/12會議中決議與客戶確認板△E≦0.6與目視管理確認 (RMK00573) | 訂單:2503DFD028/004 RCL 無 <生產備註> 事項 | 訂單:2503DFD028/004 CCPK 無 <生產備註> 事項 | 訂單:2503DFD028/004 CGQC <品檢備註> 事項如下 . 【寬度公差】客戶寬度期望912~914mm(不保證) (RMK-YL_KUNG) . 弓形度、 波高、 急峻度,每顆鋼捲皆須詳細記錄. (RMK00058) . 每二顆母鋼捲需切2M板量測急峻度,並記錄於外觀檢查記錄表內. (RMK00058) . 出口鋼捲盤捲後目視不允許有鼓起. (RMK00058) | 訂單:2503DFD028/004 CCQC <品檢備註> 事項如下 . 【分切】限重2.8-3.2噸，最後一顆可不依限重（最大分切不超過 3.2噸） (RMK-YL_KUNG) . 【寬度公差】客戶寬度期望912~914mm(不保證) (RMK-YL_KUNG) . 1.本單若塗裝背面漆一律改為REVERSE COATING 例外訂單如下敘述 (RMK00163) . 2.例外訂單為R字頭超低光澤與PVDF (＞25μ)，背面漆可改 NATURE COATING，但搭配底漆避免遮蓋性不佳 (RMK00163) . ★品檢注意！JIS&CNS 訂單必須每滿50噸一定要再做一次TEST (RMK00259) . 【終端客戶色差特別管制】色差值要求於2020/11/12會議中決議與客戶確認板△E≦0.6與目視管理確認 (RMK00573) | 訂單:2503DFD028/004 TOL 無 <生產備註> 事項 | 【寬度公差】客戶寬度期望912~914mm(不保證)^^/CPL/CR1/CR2/CG1/CG2/CC1/CC2/CGQC/CCQC/ <<.YL_KUNG 2025/04/11 11:33.>> 【分切】限重2.8-3.2噸，最後一顆可不依限重（最大分切不超過 3.2噸）^^/CC1/CC2/CCQC/ <<.YL_KUNG 2025/04/11 11:33.>> | 訂單 2503DFD028/004 修改記錄如下: 20250410 14:18:11 (22030) 退火碼: >> S1, 用途碼: >> CIA007, 背面標示: >> C008, 訂單背面顏色(五碼): >> BW736, 背面漆膜厚: >> NOM, 背面漆塗漆型式幾塗幾烤: >> 1, 鉻酸鹽: >> Z, 訂單厚度: >> 0.476, 訂單重: >> 70, 重量容許率(下限): >> 10, 重量容許率(上限): >> 10, 訂單寬度: >> 911, 鍍製方式: >> BC, 鋼捲內徑: >> 508, 鋼捲下限重: >> 2.8, 鋼捲上限重: >> 3.2, 壓花條件碼: >> -, 表面花紋: >> R, 綠色識別碼: >> -, 印刷輥號: >> -, 產品代碼: >> PPGL, 皮膜碼: >> -, 單位別: >> M, 油品種類: >> Z, 塗油量: >> Z, 包裝代碼: >> S4 , 保護膜碼: >> -, 客戶試片取樣數量: >> 0, 客戶試片取樣型式: >> -, 調質碼: >> S, 套筒碼: >> P , 規格: >> CGLC400-10, 製造標準: >> CNS, 表面處理劑種類: >> Z, 表面處理劑塗佈量: >> Z, 伸長率測試: >> N, 硬度測試碼: >> N, 抗拉強度測試: >> N, 降伏強度測試: >> N, 厚度變異: >> 0, 訂單正面顏色(五碼): >> LC166, 正面漆膜厚: >> 25, 正面漆塗漆型式幾塗幾烤: >> 2, 修邊碼: >> Y, 重量碼: >> AW, 鋼捲捲向: >> I, 鍍層碼: >> AZ70, | *:
PPGL | 2503DFD030/001 | 1. 單捲限重檢核 (原料重:15~20, 分切困難:17.20~19.00, 單捲限重:3.80~4.30)(OFP00031)-{.不符.} | 1. 部分大陸料含B元素超過CNS規範管制，故請原料CNS規範之訂單不要配大陸料 (OFP00684)-{.不符.} | 1. 部分大陸料含B元素超過CNS規範管制，故請原料CNS規範之訂單不要配大陸料 (OFP00684)-{.不符.} | 訂單:2503DFD030/001 CPL <生產備註> 事項如下 . 除HGI/ HGL 訂單邊緣不噴油. 其餘皆側緣噴油 (RMK00285) . CNS AZ70 鍍層相當於 SYSCO AZ070 鍍層 (RMK00295) | 訂單:2503DFD030/001 CR1 <生產備註> 事項如下 . 【寬度公差】客戶目標寬度914-916 mm(不保證)，因此寬度公差設定仿 ASTM 設定 (RMK-YL_KUNG) . 完軋寬度超出管制值上限≦2mm時,冷軋繼續生產並填寫品質異常通報單給鍍鋅線,以便調整張力與板溫 (RMK00278) . CNS AZ70 鍍層相當於 SYSCO AZ070 鍍層 (RMK00295) | 訂單:2503DFD030/001 CR2 <生產備註> 事項如下 . 【寬度公差】客戶目標寬度914-916 mm(不保證)，因此寬度公差設定仿 ASTM 設定 (RMK-YL_KUNG) . 完軋寬度超出管制值上限≦2mm時,冷軋繼續生產並填寫品質異常通報單給鍍鋅線,以便調整張力與板溫 (RMK00278) . CNS AZ70 鍍層相當於 SYSCO AZ070 鍍層 (RMK00295) | 訂單:2503DFD030/001 CG1 <生產備註> 事項如下 . 【寬度公差】客戶目標寬度914-916 mm(不保證)，因此寬度公差設定仿 ASTM 設定 (RMK-YL_KUNG) . 弓形度、 波高、 急峻度,每顆鋼捲皆須詳細記錄. (RMK00058) . 平板類,鍍鋅生產時SKIN PASS & T/L 請依據鍍鋅標準規定生產. (RMK00058) . 每二顆母鋼捲需切2M板量測急峻度,並記錄於外觀檢查記錄表內. (RMK00058) . 出口鋼捲盤捲後目視不允許有鼓起. (RMK00058) | 訂單:2503DFD030/001 CG2 <生產備註> 事項如下 . 【寬度公差】客戶目標寬度914-916 mm(不保證)，因此寬度公差設定仿 ASTM 設定 (RMK-YL_KUNG) . 弓形度、 波高、 急峻度,每顆鋼捲皆須詳細記錄. (RMK00058) . 平板類,鍍鋅生產時SKIN PASS & T/L 請依據鍍鋅標準規定生產. (RMK00058) . 每二顆母鋼捲需切2M板量測急峻度,並記錄於外觀檢查記錄表內. (RMK00058) . 出口鋼捲盤捲後目視不允許有鼓起. (RMK00058) | 訂單:2503DFD030/001 CC1 <生產備註> 事項如下 . 【限重】分切限重3.8~4.3噸，尾切可不依限重允收，但不能超過4.3 噸 (RMK-YL_KUNG) . 【寬度公差】客戶目標寬度914-916 mm(不保證)，因此寬度公差設定仿 ASTM 設定 (RMK-YL_KUNG) . 使用紙套筒請出口主操注意調整張力設定 背面標示要記得噴印. (RMK00058) . 每顆母鋼捲需切2M板量測急峻度,並記錄於報表內. (RMK00058) . 表面要求嚴格,不允許鋅痕,線痕,壓痕,樹皮(曾被訴賠)...等缺陷. (RMK00058) . 室內隔間用料2邊7MM以內允許輕微缺陷,如邊緣應變痕,點狀未著漆,亮痕… (RMK00058) . 1.本單若塗裝背面漆一律改為REVERSE COATING 例外訂單如下敘述 (RMK00163) . 2.例外訂單為R字頭超低光澤與PVDF (＞25μ)，背面漆可改 NATURE COATING，但搭配底漆避免遮蓋性不佳 (RMK00163) . ★品檢注意！JIS&CNS 訂單必須每滿50噸一定要再做一次TEST (RMK00259) | 訂單:2503DFD030/001 CC2 <生產備註> 事項如下 . 【限重】分切限重3.8~4.3噸，尾切可不依限重允收，但不能超過4.3 噸 (RMK-YL_KUNG) . 【寬度公差】客戶目標寬度914-916 mm(不保證)，因此寬度公差設定仿 ASTM 設定 (RMK-YL_KUNG) . 使用紙套筒請出口主操注意調整張力設定 背面標示要記得噴印. (RMK00058) . 每顆母鋼捲需切2M板量測急峻度,並記錄於報表內. (RMK00058) . 表面要求嚴格,不允許鋅痕,線痕,壓痕,樹皮(曾被訴賠)...等缺陷. (RMK00058) . 室內隔間用料2邊7MM以內允許輕微缺陷,如邊緣應變痕,點狀未著漆,亮痕… (RMK00058) . 1.本單若塗裝背面漆一律改為REVERSE COATING 例外訂單如下敘述 (RMK00163) . 2.例外訂單為R字頭超低光澤與PVDF (＞25μ)，背面漆可改 NATURE COATING，但搭配底漆避免遮蓋性不佳 (RMK00163) . ★品檢注意！JIS&CNS 訂單必須每滿50噸一定要再做一次TEST (RMK00259) | 訂單:2503DFD030/001 RCL 無 <生產備註> 事項 | 訂單:2503DFD030/001 CCPK 無 <生產備註> 事項 | 訂單:2503DFD030/001 CGQC <品檢備註> 事項如下 . 【寬度公差】客戶目標寬度914-916 mm(不保證)，因此寬度公差設定仿 ASTM 設定 (RMK-YL_KUNG) . 弓形度、 波高、 急峻度,每顆鋼捲皆須詳細記錄. (RMK00058) . 每二顆母鋼捲需切2M板量測急峻度,並記錄於外觀檢查記錄表內. (RMK00058) . 出口鋼捲盤捲後目視不允許有鼓起. (RMK00058) | 訂單:2503DFD030/001 CCQC <品檢備註> 事項如下 . 【限重】分切限重3.8~4.3噸，尾切可不依限重允收，但不能超過4.3 噸 (RMK-YL_KUNG) . 【寬度公差】客戶目標寬度914-916 mm(不保證)，因此寬度公差設定仿 ASTM 設定 (RMK-YL_KUNG) . 1.本單若塗裝背面漆一律改為REVERSE COATING 例外訂單如下敘述 (RMK00163) . 2.例外訂單為R字頭超低光澤與PVDF (＞25μ)，背面漆可改 NATURE COATING，但搭配底漆避免遮蓋性不佳 (RMK00163) . ★品檢注意！JIS&CNS 訂單必須每滿50噸一定要再做一次TEST (RMK00259) | 訂單:2503DFD030/001 TOL 無 <生產備註> 事項 | 【寬度公差】客戶目標寬度914-916 mm(不保證)，因此寬度公差設定仿 ASTM 設定^^/CR1/CR2/CG1/CG2/CC1/CC2/CGQC/CCQC/ <<.YL_KUNG 2025/03/06 09:20.>> 【限重】分切限重3.8~4.3噸，尾切可不依限重允收，但不能超過4.3 噸^^/CC1/CC2/CCQC/ <<.YL_KUNG 2025/03/06 09:22.>> | 訂單 2503DFD030/001 修改記錄如下: 20250226 14:57:50 (93025) 退火碼: >> S1, 用途碼: >> CIA007, 背面標示: >> C008, 訂單背面顏色(五碼): >> BW736, 背面漆膜厚: >> NOM, 背面漆塗漆型式幾塗幾烤: >> 1, 鉻酸鹽: >> Z, 訂單厚度: >> 0.426, 訂單重: >> 200, 重量容許率(下限): >> 10, 重量容許率(上限): >> 10, 訂單寬度: >> 912, 鍍製方式: >> BC, 鋼捲內徑: >> 508, 鋼捲下限重: >> 3.8, 鋼捲上限重: >> 4.3, 壓花條件碼: >> -, 表面花紋: >> R, GL鋅花要求下限: >> -, GL鋅花要求上限: >> -, 綠色識別碼: >> -, 印刷輥號: >> -, 產品代碼: >> PPGL, 皮膜碼: >> -, 單位別: >> M, 油品種類: >> Z, 塗油量: >> Z, 包裝代碼: >> S4 , 保護膜碼: >> -, 客戶試片取樣型式: >> -, 調質碼: >> S, 套筒碼: >> P , 規格: >> CGL400-10, 製造標準: >> SYSCO, 表面處理劑種類: >> Z, 表面處理劑塗佈量: >> Z, 伸長率測試: >> N, 硬度測試碼: >> N, 抗拉強度測試: >> N, 降伏強度測試: >> N, 厚度變異: >> 0, 訂單正面顏色(五碼): >> LY130, 正面漆膜厚: >> 25, 正面漆塗漆型式幾塗幾烤: >> 2, 修邊碼: >> Y, 重量碼: >> AW, 鋼捲捲向: >> I, 鍍層碼: >> AZ070, 20250226 15:02:00 (93025) 規格: CGL400-10 >> CGLC400-10, 製造標準: SYSCO >> CNS, 鍍層碼: AZ070 >> AZ70, 20250303 16:42:30 (93025) 包裝代碼: S4 >> D4 , 20250324 14:08:46 (93025) 訂單正面顏色(五碼): LY130 >> LY166, | *: | [訂單訊息通知] 2025/03/03 下午 03:59:45 *** (何家旺 >> 通知 >> HanYu Chen, Edwy Chin, YuLung Kung, Julian Liu) 訊息 : 請將訂單退回，變更包裝方式，S4 --> D4 [訂單訊息通知] 2025/03/07 下午 03:54:57 *** (楊舜仁 >> 通知 >> Julian Liu, Sony Su, YunTung Li) 訊息 : 請將訂單退回，客戶修改訂單 [訂單訊息通知] 2025/03/26 11:10:27 AM 訂單訊息通知 (秦大維 >> 通知 >> HanYu Chen) 訂單訊息 : 請注意！防呆顯示..."單捲限重檢核 (原料重:15~20, 分切困難:17.20~19.00, 單捲限重:3.80~4.30)"。一定得跟審單人員說處置方式！ 不然下一次退單
PPGL | 2503DFD047/001 | 1. 單捲限重檢核 (原料重:18.5~23.5, 分切困難:22.50~23.50, 單捲限重:4.50~5.50)(OFP00031)-{.不符.} | 1. 製造標準為MS、ASTM或銷新加坡之訂單，若無技術指定優先用料，請優先使用國內料，勿使用ANFEN (OFP00406)-{.不符.} | 1. 訂單若有厚度變異，冷軋厚度公差比照烤漆計算公式 , 但最小為 1/2 公差做設定 (OFP00254)-{.不符.} 2. 製造標準為MS、ASTM或銷新加坡之訂單，若無技術指定優先用料，請優先使用國內料，勿使用ANFEN (OFP00406)-{.不符.} 3. 【提醒 審單人員】CR≧0.6 要於烤漆備註調降 PMT等相關。★KP抗塵PVDF不受此限 (OFP00509)-{.不符.} | 訂單:2503DFD047/001 CPL <生產備註> 事項如下 . 除HGI/ HGL 訂單邊緣不噴油. 其餘皆側緣噴油 (RMK00285) | 訂單:2503DFD047/001 CR1 無 <生產備註> 事項 | 訂單:2503DFD047/001 CR2 無 <生產備註> 事項 | 訂單:2503DFD047/001 CG1 <生產備註> 事項如下 . 【鋼捲分切注意】由於客戶有要求分切限重需求，各線有異常需分切前請與PP討論。忌諱自行分切！ (RMK-YL_KUNG) | 訂單:2503DFD047/001 CG2 <生產備註> 事項如下 . 【鋼捲分切注意】由於客戶有要求分切限重需求，各線有異常需分切前請與PP討論。忌諱自行分切！ (RMK-YL_KUNG) | 訂單:2503DFD047/001 CC1 <生產備註> 事項如下 . 【PMT】1.1.因為CR厚0.621 mm，TOP 標準PMT以239℃去計算 (RMK-YL_KUNG) . 【鋼捲分切注意】烤漆分切切勿低於4.5 T (RMK-YL_KUNG) . 【鋼捲分切注意】由於客戶還須外送分條，因此分切有問題時請先知會PP看怎麼切客戶能接受！ (RMK-YL_KUNG) . 【鋼捲分切注意】由於客戶有要求分切限重需求，各線有異常需分切前請與PP討論。忌諱自行分切！ (RMK-YL_KUNG) . 【留烤漆板作測試】請切一片30cm*全寬*1 PCS 烤漆板，做TAF試驗用--->郁潔要的 (RMK-E_CHIN) . 【修補漆】郁潔曰：修補漆*1 (RMK-E_CHIN) . 1.本單若塗裝背面漆一律改為REVERSE COATING 例外訂單如下敘述 (RMK00163) . 2.例外訂單為R字頭超低光澤與PVDF (＞25μ)，背面漆可改 NATURE COATING，但搭配底漆避免遮蓋性不佳 (RMK00163) . 【PMT】本單面漆為"PVDF"，經會議決議需量測板溫並記錄之。每一張排程需量測一次否則追究責任 (RMK00503) . 【抽氣量】白色系在CC1生產時,FINISH抽氣量請設定250,如生產中發生色差b值異常升高,請股長再加大抽氣量因應 (RMK00560) . 【PMT】1.2.CC2計算完後面漆每個ZONE 爐溫各降8℃為最終爐溫 (RMK00568) . 【PMT】1.3.CC2因爐溫各降8℃為最終爐溫，請股長於TEST時 確實量測板溫 (RMK00568) . 【PMT】1.4.若發現PMT不足，請上調ZONE溫度並回饋工程師 (RMK00568) . 【PMT】1.5.品檢注意！因標準PMT有下修請注意MEK測試 (RMK00568) . 【PMT】1.6.厚板少生產，請領班量測板溫並記錄之 (RMK00568) | 訂單:2503DFD047/001 CC2 <生產備註> 事項如下 . 【PMT】1.1.因為CR厚0.621 mm，TOP 標準PMT以239℃去計算 (RMK-YL_KUNG) . 【鋼捲分切注意】烤漆分切切勿低於4.5 T (RMK-YL_KUNG) . 【鋼捲分切注意】由於客戶還須外送分條，因此分切有問題時請先知會PP看怎麼切客戶能接受！ (RMK-YL_KUNG) . 【鋼捲分切注意】由於客戶有要求分切限重需求，各線有異常需分切前請與PP討論。忌諱自行分切！ (RMK-YL_KUNG) . 【留烤漆板作測試】請切一片30cm*全寬*1 PCS 烤漆板，做TAF試驗用--->郁潔要的 (RMK-E_CHIN) . 【修補漆】郁潔曰：修補漆*1 (RMK-E_CHIN) . 1.本單若塗裝背面漆一律改為REVERSE COATING 例外訂單如下敘述 (RMK00163) . 2.例外訂單為R字頭超低光澤與PVDF (＞25μ)，背面漆可改 NATURE COATING，但搭配底漆避免遮蓋性不佳 (RMK00163) . 【PMT】本單面漆為"PVDF"，經會議決議需量測板溫並記錄之。每一張排程需量測一次否則追究責任 (RMK00503) . 【抽氣量】白色系在CC1生產時,FINISH抽氣量請設定250,如生產中發生色差b值異常升高,請股長再加大抽氣量因應 (RMK00560) . 【PMT】1.2.CC2計算完後面漆每個ZONE 爐溫各降8℃為最終爐溫 (RMK00568) . 【PMT】1.3.CC2因爐溫各降8℃為最終爐溫，請股長於TEST時 確實量測板溫 (RMK00568) . 【PMT】1.4.若發現PMT不足，請上調ZONE溫度並回饋工程師 (RMK00568) . 【PMT】1.5.品檢注意！因標準PMT有下修請注意MEK測試 (RMK00568) . 【PMT】1.6.厚板少生產，請領班量測板溫並記錄之 (RMK00568) | 訂單:2503DFD047/001 RCL 無 <生產備註> 事項 | 訂單:2503DFD047/001 CCPK 無 <生產備註> 事項 | 訂單:2503DFD047/001 CGQC <品檢備註> 事項如下 . 【鋼捲分切注意】由於客戶有要求分切限重需求，各線有異常需分切前請與PP討論。忌諱自行分切！ (RMK-YL_KUNG) | 訂單:2503DFD047/001 CCQC <品檢備註> 事項如下 . 【PMT】1.1.因為CR厚0.621 mm，TOP 標準PMT以239℃去計算 (RMK-YL_KUNG) . 【鋼捲分切注意】烤漆分切切勿低於4.5 T (RMK-YL_KUNG) . 【鋼捲分切注意】由於客戶還須外送分條，因此分切有問題時請先知會PP看怎麼切客戶能接受！ (RMK-YL_KUNG) . 【鋼捲分切注意】由於客戶有要求分切限重需求，各線有異常需分切前請與PP討論。忌諱自行分切！ (RMK-YL_KUNG) . 【留烤漆板作測試】請切一片30cm*全寬*1 PCS 烤漆板，做TAF試驗用--->郁潔要的 (RMK-E_CHIN) . 【修補漆】郁潔曰：修補漆*1 (RMK-E_CHIN) . 1.本單若塗裝背面漆一律改為REVERSE COATING 例外訂單如下敘述 (RMK00163) . 2.例外訂單為R字頭超低光澤與PVDF (＞25μ)，背面漆可改 NATURE COATING，但搭配底漆避免遮蓋性不佳 (RMK00163) . 【PMT】本單面漆為"PVDF"，經會議決議需量測板溫並記錄之。每一張排程需量測一次否則追究責任 (RMK00503) . 【PMT】1.2.CC2計算完後面漆每個ZONE 爐溫各降8℃為最終爐溫 (RMK00568) . 【PMT】1.3.CC2因爐溫各降8℃為最終爐溫，請股長於TEST時 確實量測板溫 (RMK00568) . 【PMT】1.4.若發現PMT不足，請上調ZONE溫度並回饋工程師 (RMK00568) . 【PMT】1.5.品檢注意！因標準PMT有下修請注意MEK測試 (RMK00568) . 【PMT】1.6.厚板少生產，請領班量測板溫並記錄之 (RMK00568) | 訂單:2503DFD047/001 TOL 無 <生產備註> 事項 | 【修補漆】郁潔曰：修補漆*1^^/CC1/CC2/CCQC/ <<.E_CHIN 2025/03/26 13:43.>> 【留烤漆板作測試】請切一片30cm*全寬*1 PCS 烤漆板，做TAF試驗用--->郁潔要的^^/CC1/CC2/CCQC/ <<.E_CHIN 2025/03/26 13:45.>> 【鋼捲分切注意】由於客戶有要求分切限重需求，各線有異常需分切前請與PP討論。忌諱自行分切！^^/CG1/CG2/CC1/CC2/CGQC/CCQC/ <<.YL_KUNG 2025/04/17 09:23.>> 【鋼捲分切注意】由於客戶還須外送分條，因此分切有問題時請先知會PP看怎麼切客戶能接受！^^/CC1/CC2/CCQC/ <<.YL_KUNG 2025/04/17 09:24.>> 【鋼捲分切注意】烤漆分切切勿低於4.5 T^^/CC1/CC2/CCQC/ <<.YL_KUNG 2025/04/17 09:24.>> 【PMT】1.1.因為CR厚0.621 mm，TOP 標準PMT以239℃去計算^^/CC1/CC2/CCQC/ <<.YL_KUNG 2025/04/17 09:25.>> | 訂單 2503DFD047/001 修改記錄如下: 20250327 08:54:47 (22030) 退火碼: >> S1, 用途碼: >> COA001, 背面標示: >> C105, 訂單背面顏色(五碼): >> BW73Y, 背面漆膜厚: >> 12.5, 背面漆塗漆型式幾塗幾烤: >> 2, 鉻酸鹽: >> Z, 訂單厚度: >> 0.6, 訂單重: >> 5, 重量容許率(下限): >> 10, 重量容許率(上限): >> 10, 訂單寬度: >> 1219, 鍍製方式: >> BC, 鋼捲內徑: >> 508, 鋼捲下限重: >> 4.5, 鋼捲上限重: >> 5.5, 壓花條件碼: >> -, 表面花紋: >> R, GL鋅花要求下限: >> -, GL鋅花要求上限: >> -, 綠色識別碼: >> -, 印刷輥號: >> -, 產品代碼: >> PPGL, 皮膜碼: >> -, 單位別: >> M, 油品種類: >> Z, 塗油量: >> Z, 包裝代碼: >> D2 , 保護膜碼: >> -, 客戶試片取樣型式: >> -, 調質碼: >> S, 套筒碼: >> R , 規格: >> A792MCQ, 製造標準: >> ASTM, 表面處理劑種類: >> Z, 表面處理劑塗佈量: >> Z, 伸長率測試: >> N, 硬度測試碼: >> N, 抗拉強度測試: >> N, 降伏強度測試: >> N, 厚度變異: >> 2.5, 訂單正面顏色(五碼): >> FW417, 正面漆膜厚: >> 25, 正面漆塗漆型式幾塗幾烤: >> 2, 修邊碼: >> Y, 重量碼: >> AW, 鋼捲捲向: >> I, 鍍層碼: >> AZM150, | G:厚度偏厚 | [訂單訊息通知] 2025/03/26 下午 01:47:57 *** (秦大維 >> 通知 >> Seren Lin) 訊息 : 訂單備註"投入殘料鋼捲4101934/0005"，經確認該鋼捲為訂單 2410DFD039/001 生產之鋼捲，其厚度變異為"+2.5"與本單不符--->退單
PPGL | 2503DFD047/003 | 1. 單捲限重檢核 (原料重:18.5~23.5, 分切困難:22.50~23.50, 單捲限重:4.50~5.50)(OFP00031)-{.不符.} | 1. 製造標準為MS、ASTM或銷新加坡之訂單，若無技術指定優先用料，請優先使用國內料，勿使用ANFEN (OFP00406)-{.不符.} | 1. 製造標準為MS、ASTM或銷新加坡之訂單，若無技術指定優先用料，請優先使用國內料，勿使用ANFEN (OFP00406)-{.不符.} 2. 【提醒 審單人員】CR≧0.6 要於烤漆備註調降 PMT等相關。★KP抗塵PVDF不受此限 (OFP00509)-{.不符.} | 訂單:2503DFD047/003 CPL <生產備註> 事項如下 . 除HGI/ HGL 訂單邊緣不噴油. 其餘皆側緣噴油 (RMK00285) | 訂單:2503DFD047/003 CR1 無 <生產備註> 事項 | 訂單:2503DFD047/003 CR2 無 <生產備註> 事項 | 訂單:2503DFD047/003 CG1 無 <生產備註> 事項 | 訂單:2503DFD047/003 CG2 無 <生產備註> 事項 | 訂單:2503DFD047/003 CC1 <生產備註> 事項如下 . 【PMT】1.1.因為CR厚 0.606 mm，TOP 標準PMT以247℃去計算 (RMK-E_CHIN) . 【分切】郁潔曰：.限重4.5~5.5噸，依上限重分切，最後一顆可不依限重（不得超過 5.5噸） (RMK-E_CHIN) . 1.本單若塗裝背面漆一律改為REVERSE COATING 例外訂單如下敘述 (RMK00163) . 2.例外訂單為R字頭超低光澤與PVDF (＞25μ)，背面漆可改 NATURE COATING，但搭配底漆避免遮蓋性不佳 (RMK00163) . 【PMT】本單面漆為"PVDF"，經會議決議需量測板溫並記錄之。每一張排程需量測一次否則追究責任 (RMK00503) . 【抽氣量】白色系在CC1生產時,FINISH抽氣量請設定250,如生產中發生色差b值異常升高,請股長再加大抽氣量因應 (RMK00560) . 【PMT】1.2.CC2計算完後面漆每個ZONE 爐溫各降8℃為最終爐溫 (RMK00568) . 【PMT】1.3.CC2因爐溫各降8℃為最終爐溫，請股長於TEST時 確實量測板溫 (RMK00568) . 【PMT】1.4.若發現PMT不足，請上調ZONE溫度並回饋工程師 (RMK00568) . 【PMT】1.5.品檢注意！因標準PMT有下修請注意MEK測試 (RMK00568) . 【PMT】1.6.厚板少生產，請領班量測板溫並記錄之 (RMK00568) | 訂單:2503DFD047/003 CC2 <生產備註> 事項如下 . 【PMT】1.1.因為CR厚 0.606 mm，TOP 標準PMT以247℃去計算 (RMK-E_CHIN) . 【分切】郁潔曰：.限重4.5~5.5噸，依上限重分切，最後一顆可不依限重（不得超過 5.5噸） (RMK-E_CHIN) . 1.本單若塗裝背面漆一律改為REVERSE COATING 例外訂單如下敘述 (RMK00163) . 2.例外訂單為R字頭超低光澤與PVDF (＞25μ)，背面漆可改 NATURE COATING，但搭配底漆避免遮蓋性不佳 (RMK00163) . 【PMT】本單面漆為"PVDF"，經會議決議需量測板溫並記錄之。每一張排程需量測一次否則追究責任 (RMK00503) . 【抽氣量】白色系在CC1生產時,FINISH抽氣量請設定250,如生產中發生色差b值異常升高,請股長再加大抽氣量因應 (RMK00560) . 【PMT】1.2.CC2計算完後面漆每個ZONE 爐溫各降8℃為最終爐溫 (RMK00568) . 【PMT】1.3.CC2因爐溫各降8℃為最終爐溫，請股長於TEST時 確實量測板溫 (RMK00568) . 【PMT】1.4.若發現PMT不足，請上調ZONE溫度並回饋工程師 (RMK00568) . 【PMT】1.5.品檢注意！因標準PMT有下修請注意MEK測試 (RMK00568) . 【PMT】1.6.厚板少生產，請領班量測板溫並記錄之 (RMK00568) | 訂單:2503DFD047/003 RCL 無 <生產備註> 事項 | 訂單:2503DFD047/003 CCPK 無 <生產備註> 事項 | 訂單:2503DFD047/003 CGQC 無 <品檢備註> 事項 | 訂單:2503DFD047/003 CCQC <品檢備註> 事項如下 . 【PMT】1.1.因為CR厚 0.606 mm，TOP 標準PMT以247℃去計算 (RMK-E_CHIN) . 【分切】郁潔曰：.限重4.5~5.5噸，依上限重分切，最後一顆可不依限重（不得超過 5.5噸） (RMK-E_CHIN) . 1.本單若塗裝背面漆一律改為REVERSE COATING 例外訂單如下敘述 (RMK00163) . 2.例外訂單為R字頭超低光澤與PVDF (＞25μ)，背面漆可改 NATURE COATING，但搭配底漆避免遮蓋性不佳 (RMK00163) . 【PMT】本單面漆為"PVDF"，經會議決議需量測板溫並記錄之。每一張排程需量測一次否則追究責任 (RMK00503) . 【PMT】1.2.CC2計算完後面漆每個ZONE 爐溫各降8℃為最終爐溫 (RMK00568) . 【PMT】1.3.CC2因爐溫各降8℃為最終爐溫，請股長於TEST時 確實量測板溫 (RMK00568) . 【PMT】1.4.若發現PMT不足，請上調ZONE溫度並回饋工程師 (RMK00568) . 【PMT】1.5.品檢注意！因標準PMT有下修請注意MEK測試 (RMK00568) . 【PMT】1.6.厚板少生產，請領班量測板溫並記錄之 (RMK00568) | 訂單:2503DFD047/003 TOL 無 <生產備註> 事項 | 【分切】郁潔曰：.限重4.5~5.5噸，依上限重分切，最後一顆可不依限重（不得超過 5.5噸）^^/CC1/CC2/CCQC/ <<.E_CHIN 2025/04/16 10:05.>> 【PMT】1.1.因為CR厚 0.606 mm，TOP 標準PMT以247℃去計算^^/CC1/CC2/CCQC/^^ <<.E_CHIN 2025/04/16 10:06.>> | 訂單 2503DFD047/003 修改記錄如下: 20250327 08:55:53 (22030) 退火碼: >> S1, 用途碼: >> COA001, 背面標示: >> C105, 訂單背面顏色(五碼): >> BW73Y, 背面漆膜厚: >> 12.5, 背面漆塗漆型式幾塗幾烤: >> 2, 鉻酸鹽: >> Z, 訂單厚度: >> 0.6, 訂單重: >> 10, 重量容許率(下限): >> 10, 重量容許率(上限): >> 10, 訂單寬度: >> 1217, 鍍製方式: >> BC, 鋼捲內徑: >> 508, 鋼捲下限重: >> 4.5, 鋼捲上限重: >> 5.5, 壓花條件碼: >> -, 表面花紋: >> R, GL鋅花要求下限: >> -, GL鋅花要求上限: >> -, 綠色識別碼: >> -, 印刷輥號: >> -, 產品代碼: >> PPGL, 皮膜碼: >> -, 單位別: >> M, 油品種類: >> Z, 塗油量: >> Z, 包裝代碼: >> D2 , 保護膜碼: >> -, 客戶試片取樣型式: >> -, 調質碼: >> S, 套筒碼: >> R , 規格: >> A792MCQ, 製造標準: >> ASTM, 表面處理劑種類: >> Z, 表面處理劑塗佈量: >> Z, 伸長率測試: >> N, 硬度測試碼: >> N, 抗拉強度測試: >> N, 降伏強度測試: >> N, 訂單正面顏色(五碼): >> FW417, 正面漆膜厚: >> 25, 正面漆塗漆型式幾塗幾烤: >> 2, 修邊碼: >> Y, 重量碼: >> AW, 鋼捲捲向: >> I, 鍍層碼: >> AZM150, | *:
PPGL | 2503DFD055/002 | 1. 提醒：訂單厚度＜0.261，若BK 膜厚＞20U必須與TDCC討論。確認OK可不用理會 (OFP00332)-{.不符.} | 1. 部分大陸料含B元素超過CNS規範管制，故請原料CNS規範之訂單不要配大陸料 (OFP00684)-{.不符.} | 1. 提醒：訂單厚度＜0.261，若BK 膜厚＞20U必須與TDCC討論。確認OK可不用理會 (OFP00332)-{.不符.} 2. 部分大陸料含B元素超過CNS規範管制，故請原料CNS規範之訂單不要配大陸料 (OFP00684)-{.不符.} 3. 用途別對應選配碼不符 (用途碼:COR007, 選配碼:ON015 不符)(OFP00030)-{.不符.} | 訂單:2503DFD055/002 CPL <生產備註> 事項如下 . 本單寬度公差-2~+5 mm (RMK00180) . 除HGI/ HGL 訂單邊緣不噴油. 其餘皆側緣噴油 (RMK00285) . CNS AZ50 鍍層相當於 SYSCO AZ050 鍍層 (RMK00294) | 訂單:2503DFD055/002 CR1 <生產備註> 事項如下 . 【寬度公差說明】客戶期望"寬度公差-2~+5 mm"，因此本單仿 ASTM公差0～+5.0 mm設定 (RMK-E_CHIN) . 生產FH時CR允許中波（盡量小）不可以有小邊波以利鍍鋅板形控制 (RMK00131) . 本單寬度公差-2~+5 mm (RMK00180) . CNS AZ50 鍍層相當於 SYSCO AZ050 鍍層 (RMK00294) | 訂單:2503DFD055/002 CR2 <生產備註> 事項如下 . 【寬度公差說明】客戶期望"寬度公差-2~+5 mm"，因此本單仿 ASTM公差0～+5.0 mm設定 (RMK-E_CHIN) . 生產FH時CR允許中波（盡量小）不可以有小邊波以利鍍鋅板形控制 (RMK00131) . 本單寬度公差-2~+5 mm (RMK00180) . CNS AZ50 鍍層相當於 SYSCO AZ050 鍍層 (RMK00294) | 訂單:2503DFD055/002 CG1 <生產備註> 事項如下 . 【寬度公差說明】客戶期望"寬度公差-2~+5 mm"，因此本單仿 ASTM公差0～+5.0 mm設定 (RMK-E_CHIN) . 壁板背板以一般屋頂放行標準放行 (RMK00131) . 生產FH時CR允許中波（盡量小）不可以有小邊波以利鍍鋅板形控制 (RMK00131) . 本單寬度公差-2~+5 mm (RMK00180) . CNS AZ50 鍍層相當於 SYSCO AZ050 鍍層 (RMK00294) | 訂單:2503DFD055/002 CG2 <生產備註> 事項如下 . 【寬度公差說明】客戶期望"寬度公差-2~+5 mm"，因此本單仿 ASTM公差0～+5.0 mm設定 (RMK-E_CHIN) . 壁板背板以一般屋頂放行標準放行 (RMK00131) . 生產FH時CR允許中波（盡量小）不可以有小邊波以利鍍鋅板形控制 (RMK00131) . 本單寬度公差-2~+5 mm (RMK00180) . CNS AZ50 鍍層相當於 SYSCO AZ050 鍍層 (RMK00294) | 訂單:2503DFD055/002 CC1 <生產備註> 事項如下 . 【寬度公差說明】客戶期望"寬度公差-2~+5 mm"，因此本單仿 ASTM公差0～+5.0 mm設定 (RMK-E_CHIN) . 若冷軋厚度≦0.3MM,且未加鋼套筒,請出口主操加貼"請勿堆疊"標籤 (RMK00070) . 1.本單若塗裝背面漆一律改為REVERSE COATING 例外訂單如下敘述 (RMK00163) . 2.例外訂單為R字頭超低光澤與PVDF (＞25μ)，背面漆可改 NATURE COATING，但搭配底漆避免遮蓋性不佳 (RMK00163) . 本單寬度公差-2~+5 mm (RMK00180) . ★品檢注意！JIS&CNS 訂單必須每滿50噸一定要再做一次TEST (RMK00259) . 請參考歷史塗裝條件對應色差值，調整1W0862單一MASS(不含底漆)以不低於標準 85%為底線，以達到△ L 管制±0.5 以內的目標 (RMK00399) . 【抽氣量】白色系在CC1生產時,FINISH抽氣量請設定250,如生產中發生色差b值異常升高,請股長再加大抽氣量因應 (RMK00560) | 訂單:2503DFD055/002 CC2 <生產備註> 事項如下 . 【寬度公差說明】客戶期望"寬度公差-2~+5 mm"，因此本單仿 ASTM公差0～+5.0 mm設定 (RMK-E_CHIN) . 若冷軋厚度≦0.3MM,且未加鋼套筒,請出口主操加貼"請勿堆疊"標籤 (RMK00070) . 1.本單若塗裝背面漆一律改為REVERSE COATING 例外訂單如下敘述 (RMK00163) . 2.例外訂單為R字頭超低光澤與PVDF (＞25μ)，背面漆可改 NATURE COATING，但搭配底漆避免遮蓋性不佳 (RMK00163) . 本單寬度公差-2~+5 mm (RMK00180) . ★品檢注意！JIS&CNS 訂單必須每滿50噸一定要再做一次TEST (RMK00259) . 請參考歷史塗裝條件對應色差值，調整1W0862單一MASS(不含底漆)以不低於標準 85%為底線，以達到△ L 管制±0.5 以內的目標 (RMK00399) . 【抽氣量】白色系在CC1生產時,FINISH抽氣量請設定250,如生產中發生色差b值異常升高,請股長再加大抽氣量因應 (RMK00560) | 訂單:2503DFD055/002 RCL 無 <生產備註> 事項 | 訂單:2503DFD055/002 CCPK 無 <生產備註> 事項 | 訂單:2503DFD055/002 CGQC <品檢備註> 事項如下 . 【寬度公差說明】客戶期望"寬度公差-2~+5 mm"，因此本單仿 ASTM公差0～+5.0 mm設定 (RMK-E_CHIN) . 本單寬度公差-2~+5 mm (RMK00180) . CNS AZ50 鍍層相當於 SYSCO AZ050 鍍層 (RMK00294) | 訂單:2503DFD055/002 CCQC <品檢備註> 事項如下 . 【寬度公差說明】客戶期望"寬度公差-2~+5 mm"，因此本單仿 ASTM公差0～+5.0 mm設定 (RMK-E_CHIN) . 1.本單若塗裝背面漆一律改為REVERSE COATING 例外訂單如下敘述 (RMK00163) . 2.例外訂單為R字頭超低光澤與PVDF (＞25μ)，背面漆可改 NATURE COATING，但搭配底漆避免遮蓋性不佳 (RMK00163) . 本單寬度公差-2~+5 mm (RMK00180) . ★品檢注意！JIS&CNS 訂單必須每滿50噸一定要再做一次TEST (RMK00259) . 請參考歷史塗裝條件對應色差值，調整1W0862單一MASS(不含底漆)以不低於標準 85%為底線，以達到△ L 管制±0.5 以內的目標 (RMK00399) | 訂單:2503DFD055/002 TOL 無 <生產備註> 事項 | 【寬度公差說明】客戶期望"寬度公差-2~+5 mm"，因此本單仿 ASTM公差0～+5.0 mm設定^^/CR1/CR2/CG1/CG2/CC1/CC2/CGQC/CCQC/ <<.E_CHIN 2025/03/11 11:44.>> | 訂單 2503DFD055/002 修改記錄如下: 20250305 16:56:12 (21003) 退火碼: >> H2, 用途碼: >> COR007, 背面標示: >> C817, 訂單背面顏色(五碼): >> BW736, 背面漆膜厚: >> NOM, 背面漆塗漆型式幾塗幾烤: >> 1, 鉻酸鹽: >> Z, 訂單厚度: >> 0.2, 訂單重: >> 20, 重量容許率(下限): >> 10, 重量容許率(上限): >> 10, 訂單寬度: >> 880, 鍍製方式: >> BC, 鋼捲內徑: >> 508, 鋼捲下限重: >> 3, 鋼捲上限重: >> 5, 壓花條件碼: >> -, 表面花紋: >> R, 綠色識別碼: >> -, 印刷輥號: >> -, 產品代碼: >> PPGL, 皮膜碼: >> -, 單位別: >> M, 油品種類: >> Z, 塗油量: >> Z, 包裝代碼: >> D2 , 保護膜碼: >> -, 客戶試片取樣型式: >> -, 調質碼: >> S, 套筒碼: >> P , 規格: >> CGLC570-10, 製造標準: >> CNS, 表面處理劑種類: >> Z, 表面處理劑塗佈量: >> Z, 伸長率測試: >> N, 硬度測試碼: >> N, 抗拉強度測試: >> N, 降伏強度測試: >> N, 厚度變異: >> 0, 訂單正面顏色(五碼): >> 1W086, 正面漆膜厚: >> NOM, 正面漆塗漆型式幾塗幾烤: >> 2, 修邊碼: >> Y, 重量碼: >> AW, 鋼捲捲向: >> I, 鍍層碼: >> AZ50, | *:
PPGL | 2503DFD061/001 |  | 1. 製造標準為MS、ASTM或銷新加坡之訂單，若無技術指定優先用料，請優先使用國內料，勿使用ANFEN (OFP00406)-{.不符.} | 1. 製造標準為MS、ASTM或銷新加坡之訂單，若無技術指定優先用料，請優先使用國內料，勿使用ANFEN (OFP00406)-{.不符.} | 訂單:2503DFD061/001 CPL <生產備註> 事項如下 . 除HGI/ HGL 訂單邊緣不噴油. 其餘皆側緣噴油 (RMK00285) | 訂單:2503DFD061/001 CR1 無 <生產備註> 事項 | 訂單:2503DFD061/001 CR2 無 <生產備註> 事項 | 訂單:2503DFD061/001 CG1 <生產備註> 事項如下 . 平板類,鍍鋅生產時SKIN PASS & T/L 請依據鍍鋅標準規定生產 (RMK00100) . 鍍鋅表面不可有鋅痕、壓痕、凹陷、及刮傷 、應變痕等。 (RMK00100) . 出口鋼捲盤捲後目視不允許有鼓起. (RMK00100) | 訂單:2503DFD061/001 CG2 <生產備註> 事項如下 . 平板類,鍍鋅生產時SKIN PASS & T/L 請依據鍍鋅標準規定生產 (RMK00100) . 鍍鋅表面不可有鋅痕、壓痕、凹陷、及刮傷 、應變痕等。 (RMK00100) . 出口鋼捲盤捲後目視不允許有鼓起. (RMK00100) | 訂單:2503DFD061/001 CC1 <生產備註> 事項如下 . 【試片】請取一片30cm 全寬全烤漆試片to 業務林郁潔(TAF試驗用) (RMK-YL_KUNG) . 【分切】限重3~4噸，尾切不依限重允收(勿超過上限4噸) (RMK-YL_KUNG) . 【修補漆】請留修補漆一罐 (RMK-YL_KUNG) . 1.本單若塗裝背面漆一律改為REVERSE COATING 例外訂單如下敘述 (RMK00163) . 2.例外訂單為R字頭超低光澤與PVDF (＞25μ)，背面漆可改 NATURE COATING，但搭配底漆避免遮蓋性不佳 (RMK00163) | 訂單:2503DFD061/001 CC2 <生產備註> 事項如下 . 【試片】請取一片30cm 全寬全烤漆試片to 業務林郁潔(TAF試驗用) (RMK-YL_KUNG) . 【分切】限重3~4噸，尾切不依限重允收(勿超過上限4噸) (RMK-YL_KUNG) . 【修補漆】請留修補漆一罐 (RMK-YL_KUNG) . 1.本單若塗裝背面漆一律改為REVERSE COATING 例外訂單如下敘述 (RMK00163) . 2.例外訂單為R字頭超低光澤與PVDF (＞25μ)，背面漆可改 NATURE COATING，但搭配底漆避免遮蓋性不佳 (RMK00163) | 訂單:2503DFD061/001 RCL 無 <生產備註> 事項 | 訂單:2503DFD061/001 CCPK 無 <生產備註> 事項 | 訂單:2503DFD061/001 CGQC 無 <品檢備註> 事項 | 訂單:2503DFD061/001 CCQC <品檢備註> 事項如下 . 【試片】請取一片30cm 全寬全烤漆試片to 業務林郁潔(TAF試驗用) (RMK-YL_KUNG) . 【分切】限重3~4噸，尾切不依限重允收(勿超過上限4噸) (RMK-YL_KUNG) . 【修補漆】請留修補漆一罐 (RMK-YL_KUNG) . 1.本單若塗裝背面漆一律改為REVERSE COATING 例外訂單如下敘述 (RMK00163) . 2.例外訂單為R字頭超低光澤與PVDF (＞25μ)，背面漆可改 NATURE COATING，但搭配底漆避免遮蓋性不佳 (RMK00163) | 訂單:2503DFD061/001 TOL 無 <生產備註> 事項 | 【修補漆】請留修補漆一罐^^/CC1/CC2/CCQC/ <<.YL_KUNG 2025/04/11 14:44.>> 【分切】限重3~4噸，尾切不依限重允收(勿超過上限4噸)^^/CC1/CC2/CCQC/ <<.YL_KUNG 2025/04/11 14:46.>> 【試片】請取一片30cm 全寬全烤漆試片to 業務林郁潔(TAF試驗用)^^/CC1/CC2/CCQC/ <<.YL_KUNG 2025/04/11 14:52.>> | 訂單 2503DFD061/001 修改記錄如下: 20250327 08:22:24 (24020) 退火碼: >> S1, 用途碼: >> CIA008, 背面標示: >> C107, 訂單背面顏色(五碼): >> BW73Y, 背面漆膜厚: >> 12.5, 背面漆塗漆型式幾塗幾烤: >> 2, 鉻酸鹽: >> Z, 訂單厚度: >> 0.476, 訂單重: >> 40, 重量容許率(下限): >> 10, 重量容許率(上限): >> 10, 訂單寬度: >> 914, 鍍製方式: >> BC, 鋼捲內徑: >> 508, 鋼捲下限重: >> 3, 鋼捲上限重: >> 4, 壓花條件碼: >> -, 表面花紋: >> R, GL鋅花要求下限: >> -, GL鋅花要求上限: >> -, 綠色識別碼: >> -, 印刷輥號: >> -, 產品代碼: >> PPGL, 皮膜碼: >> -, 單位別: >> M, 油品種類: >> Z, 塗油量: >> Z, 包裝代碼: >> D2 , 保護膜碼: >> -, 客戶試片取樣型式: >> -, 調質碼: >> S, 套筒碼: >> R , 規格: >> A792MCQ, 製造標準: >> ASTM, 表面處理劑種類: >> Z, 表面處理劑塗佈量: >> Z, 伸長率測試: >> N, 硬度測試碼: >> N, 抗拉強度測試: >> N, 降伏強度測試: >> N, 厚度變異: >> 0, 訂單正面顏色(五碼): >> SY356, 正面漆膜厚: >> 25, 正面漆塗漆型式幾塗幾烤: >> 2, 修邊碼: >> Y, 重量碼: >> AW, 鋼捲捲向: >> I, 鍍層碼: >> AZM150, | *:
PPGL | 2503DFD061/002 | 1. 避免客戶下單用途別與色碼不符 (用途碼:CIA019, 正面色碼:7W3662 不符)(OFP00029)-{.不符.} 2. 單捲限重檢核 (原料重:15~20, 分切困難:15.00~16.00,20, 單捲限重:4.00~5.00)(OFP00031)-{.不符.} | 1. 製造標準為MS、ASTM或銷新加坡之訂單，若無技術指定優先用料，請優先使用國內料，勿使用ANFEN (OFP00406)-{.不符.} | 1. 製造標準為MS、ASTM或銷新加坡之訂單，若無技術指定優先用料，請優先使用國內料，勿使用ANFEN (OFP00406)-{.不符.} 2. 用途別對應選配碼不符 (用途碼:CIA019, 選配碼:- 不符)(OFP00030)-{.不符.} | 訂單:2503DFD061/002 CPL <生產備註> 事項如下 . 除HGI/ HGL 訂單邊緣不噴油. 其餘皆側緣噴油 (RMK00285) | 訂單:2503DFD061/002 CR1 無 <生產備註> 事項 | 訂單:2503DFD061/002 CR2 無 <生產備註> 事項 | 訂單:2503DFD061/002 CG1 <生產備註> 事項如下 . 【CIA019 複合板內襯 板形管制】若無特殊要求時，複合板內襯板形管制同"屋頂" (RMK00724) | 訂單:2503DFD061/002 CG2 <生產備註> 事項如下 . 【CIA019 複合板內襯 板形管制】若無特殊要求時，複合板內襯板形管制同"屋頂" (RMK00724) | 訂單:2503DFD061/002 CC1 <生產備註> 事項如下 . 【分切】限重4~5噸，尾切不依限重允收(勿超過上限5噸) (RMK-YL_KUNG) . 【修補漆】請留修補漆一罐 (RMK-YL_KUNG) . 1.本單若塗裝背面漆一律改為REVERSE COATING 例外訂單如下敘述 (RMK00163) . 2.例外訂單為R字頭超低光澤與PVDF (＞25μ)，背面漆可改 NATURE COATING，但搭配底漆避免遮蓋性不佳 (RMK00163) . 【抽氣量】白色系在CC1生產時,FINISH抽氣量請設定250,如生產中發生色差b值異常升高,請股長再加大抽氣量因應 (RMK00560) . 【CIA019 複合板內襯 板形管制】若無特殊要求時，複合板內襯板形管制同"屋頂" (RMK00724) | 訂單:2503DFD061/002 CC2 <生產備註> 事項如下 . 【分切】限重4~5噸，尾切不依限重允收(勿超過上限5噸) (RMK-YL_KUNG) . 【修補漆】請留修補漆一罐 (RMK-YL_KUNG) . 1.本單若塗裝背面漆一律改為REVERSE COATING 例外訂單如下敘述 (RMK00163) . 2.例外訂單為R字頭超低光澤與PVDF (＞25μ)，背面漆可改 NATURE COATING，但搭配底漆避免遮蓋性不佳 (RMK00163) . 【抽氣量】白色系在CC1生產時,FINISH抽氣量請設定250,如生產中發生色差b值異常升高,請股長再加大抽氣量因應 (RMK00560) . 【CIA019 複合板內襯 板形管制】若無特殊要求時，複合板內襯板形管制同"屋頂" (RMK00724) | 訂單:2503DFD061/002 RCL 無 <生產備註> 事項 | 訂單:2503DFD061/002 CCPK 無 <生產備註> 事項 | 訂單:2503DFD061/002 CGQC <品檢備註> 事項如下 . 【CIA019 複合板內襯 板形管制】若無特殊要求時，複合板內襯板形管制同"屋頂" (RMK00724) | 訂單:2503DFD061/002 CCQC <品檢備註> 事項如下 . 【分切】限重4~5噸，尾切不依限重允收(勿超過上限5噸) (RMK-YL_KUNG) . 【修補漆】請留修補漆一罐 (RMK-YL_KUNG) . 1.本單若塗裝背面漆一律改為REVERSE COATING 例外訂單如下敘述 (RMK00163) . 2.例外訂單為R字頭超低光澤與PVDF (＞25μ)，背面漆可改 NATURE COATING，但搭配底漆避免遮蓋性不佳 (RMK00163) . 【CIA019 複合板內襯 板形管制】若無特殊要求時，複合板內襯板形管制同"屋頂" (RMK00724) | 訂單:2503DFD061/002 TOL 無 <生產備註> 事項 | 【修補漆】請留修補漆一罐^^/CC1/CC2/CCQC/ <<.YL_KUNG 2025/04/11 15:26.>> 【分切】限重4~5噸，尾切不依限重允收(勿超過上限5噸)^^/CC1/CC2/CCQC/ <<.YL_KUNG 2025/04/11 15:28.>> | 訂單 2503DFD061/002 修改記錄如下: 20250410 14:14:38 (22030) 退火碼: >> S1, 用途碼: >> CIA019, 背面標示: >> C008, 訂單背面顏色(五碼): >> BW736, 背面漆膜厚: >> NOM, 背面漆塗漆型式幾塗幾烤: >> 1, 鉻酸鹽: >> Z, 訂單厚度: >> 0.376, 訂單重: >> 30, 重量容許率(下限): >> 10, 重量容許率(上限): >> 10, 訂單寬度: >> 914, 鍍製方式: >> BC, 鋼捲內徑: >> 508, 鋼捲下限重: >> 4, 鋼捲上限重: >> 5, 壓花條件碼: >> -, 表面花紋: >> R, GL鋅花要求下限: >> -, GL鋅花要求上限: >> -, 綠色識別碼: >> -, 印刷輥號: >> -, 產品代碼: >> PPGL, 皮膜碼: >> -, 單位別: >> M, 油品種類: >> Z, 塗油量: >> Z, 包裝代碼: >> D2 , 保護膜碼: >> -, 客戶試片取樣型式: >> -, 調質碼: >> S, 套筒碼: >> N , 規格: >> A792MCQ, 製造標準: >> ASTM, 表面處理劑種類: >> Z, 表面處理劑塗佈量: >> Z, 伸長率測試: >> N, 硬度測試碼: >> N, 抗拉強度測試: >> N, 降伏強度測試: >> N, 厚度變異: >> 0, 訂單正面顏色(五碼): >> 7W366, 正面漆膜厚: >> NOM, 正面漆塗漆型式幾塗幾烤: >> 2, 修邊碼: >> Y, 重量碼: >> AW, 鋼捲捲向: >> I, 鍍層碼: >> AZM100, | *:
PPGL | 2503DFD062/001 | 1. 請確認超薄屋頂背板、屋頂背板 正面噴印代碼為CT01 (OFP00230)-{.不符.} | 1. 部分大陸料含B元素超過CNS規範管制，故請原料CNS規範之訂單不要配大陸料 (OFP00684)-{.不符.} | 1. 請確認超薄屋頂背板、屋頂背板 正面噴印代碼為CT01 (OFP00230)-{.不符.} 2. 部分大陸料含B元素超過CNS規範管制，故請原料CNS規範之訂單不要配大陸料 (OFP00684)-{.不符.} 3. 用途別對應選配碼不符 (用途碼:COR004, 選配碼:- 不符)(OFP00030)-{.不符.} | 訂單:2503DFD062/001 CPL <生產備註> 事項如下 . 除HGI/ HGL 訂單邊緣不噴油. 其餘皆側緣噴油 (RMK00285) | 訂單:2503DFD062/001 CR1 無 <生產備註> 事項 | 訂單:2503DFD062/001 CR2 無 <生產備註> 事項 | 訂單:2503DFD062/001 CG1 無 <生產備註> 事項 | 訂單:2503DFD062/001 CG2 無 <生產備註> 事項 | 訂單:2503DFD062/001 CC1 <生產備註> 事項如下 . 1.本單若塗裝背面漆一律改為REVERSE COATING 例外訂單如下敘述 (RMK00163) . 2.例外訂單為R字頭超低光澤與PVDF (＞25μ)，背面漆可改 NATURE COATING，但搭配底漆避免遮蓋性不佳 (RMK00163) . ★品檢注意！JIS&CNS 訂單必須每滿50噸一定要再做一次TEST (RMK00259) . ** 正面噴字需管制在距板邊30mm內, 頭板、降速看板及尾板需量測噴字距板邊距離, NG時請暫留。 (RMK00358) . 【品檢】屋頂背板鋼捲缺陷之處理原則如下: (RMK00358) . 【品檢】1.鋼捲中間部份嚴重明顯缺陷(如塗佈不均,浮色,烘烤過度等目視明顯缺陷)一律不允許折讓處理,請先暫留鋼捲,並詳實記錄缺陷. (RMK00358) . 【品檢】2.外圈缺陷一律切除. (RMK00358) . 【品檢】3.內圈缺陷低於10米折讓處理,超過10米送RCL缺陷切除 (RMK00358) . 請參考歷史塗裝條件對應色差值，調整1W0862單一MASS(不含底漆)以不低於標準 85%為底線，以達到△ L 管制±0.5 以內的目標 (RMK00399) . 【抽氣量】白色系在CC1生產時,FINISH抽氣量請設定250,如生產中發生色差b值異常升高,請股長再加大抽氣量因應 (RMK00560) | 訂單:2503DFD062/001 CC2 <生產備註> 事項如下 . 1.本單若塗裝背面漆一律改為REVERSE COATING 例外訂單如下敘述 (RMK00163) . 2.例外訂單為R字頭超低光澤與PVDF (＞25μ)，背面漆可改 NATURE COATING，但搭配底漆避免遮蓋性不佳 (RMK00163) . ★品檢注意！JIS&CNS 訂單必須每滿50噸一定要再做一次TEST (RMK00259) . ** 正面噴字需管制在距板邊30mm內, 頭板、降速看板及尾板需量測噴字距板邊距離, NG時請暫留。 (RMK00358) . 【品檢】屋頂背板鋼捲缺陷之處理原則如下: (RMK00358) . 【品檢】1.鋼捲中間部份嚴重明顯缺陷(如塗佈不均,浮色,烘烤過度等目視明顯缺陷)一律不允許折讓處理,請先暫留鋼捲,並詳實記錄缺陷. (RMK00358) . 【品檢】2.外圈缺陷一律切除. (RMK00358) . 【品檢】3.內圈缺陷低於10米折讓處理,超過10米送RCL缺陷切除 (RMK00358) . 請參考歷史塗裝條件對應色差值，調整1W0862單一MASS(不含底漆)以不低於標準 85%為底線，以達到△ L 管制±0.5 以內的目標 (RMK00399) . 【抽氣量】白色系在CC1生產時,FINISH抽氣量請設定250,如生產中發生色差b值異常升高,請股長再加大抽氣量因應 (RMK00560) | 訂單:2503DFD062/001 RCL 無 <生產備註> 事項 | 訂單:2503DFD062/001 CCPK 無 <生產備註> 事項 | 訂單:2503DFD062/001 CGQC 無 <品檢備註> 事項 | 訂單:2503DFD062/001 CCQC <品檢備註> 事項如下 . 1.本單若塗裝背面漆一律改為REVERSE COATING 例外訂單如下敘述 (RMK00163) . 2.例外訂單為R字頭超低光澤與PVDF (＞25μ)，背面漆可改 NATURE COATING，但搭配底漆避免遮蓋性不佳 (RMK00163) . ★品檢注意！JIS&CNS 訂單必須每滿50噸一定要再做一次TEST (RMK00259) . ** 正面噴字需管制在距板邊30mm內, 頭板、降速看板及尾板需量測噴字距板邊距離, NG時請暫留。 (RMK00358) . 【品檢】屋頂背板鋼捲缺陷之處理原則如下: (RMK00358) . 【品檢】1.鋼捲中間部份嚴重明顯缺陷(如塗佈不均,浮色,烘烤過度等目視明顯缺陷)一律不允許折讓處理,請先暫留鋼捲,並詳實記錄缺陷. (RMK00358) . 【品檢】2.外圈缺陷一律切除. (RMK00358) . 【品檢】3.內圈缺陷低於10米折讓處理,超過10米送RCL缺陷切除 (RMK00358) . 請參考歷史塗裝條件對應色差值，調整1W0862單一MASS(不含底漆)以不低於標準 85%為底線，以達到△ L 管制±0.5 以內的目標 (RMK00399) | 訂單:2503DFD062/001 TOL 無 <生產備註> 事項 |  | 訂單 2503DFD062/001 修改記錄如下: 20250320 16:57:04 (24025) 退火碼: >> S1, 用途碼: >> COR004, 背面標示: >> C008, 訂單背面顏色(五碼): >> BW736, 背面漆膜厚: >> NOM, 背面漆塗漆型式幾塗幾烤: >> 1, 鉻酸鹽: >> Z, 訂單厚度: >> 0.376, 訂單重: >> 30, 重量容許率(下限): >> 10, 重量容許率(上限): >> 10, 訂單寬度: >> 914, 鍍製方式: >> BC, 鋼捲內徑: >> 508, 鋼捲下限重: >> 3, 鋼捲上限重: >> 5, 壓花條件碼: >> -, 表面花紋: >> R, 綠色識別碼: >> -, 印刷輥號: >> -, 產品代碼: >> PPGL, 皮膜碼: >> -, 單位別: >> M, 油品種類: >> Z, 塗油量: >> Z, 包裝代碼: >> D4 , 保護膜碼: >> -, 客戶試片取樣型式: >> -, 調質碼: >> S, 套筒碼: >> N , 規格: >> CGLCC-10, 製造標準: >> CNS, 表面處理劑種類: >> Z, 表面處理劑塗佈量: >> Z, 伸長率測試: >> N, 硬度測試碼: >> N, 抗拉強度測試: >> N, 降伏強度測試: >> N, 厚度變異: >> 0, 訂單正面顏色(五碼): >> 1W086, 正面漆膜厚: >> NOM, 正面漆塗漆型式幾塗幾烤: >> 2, 修邊碼: >> Y, 重量碼: >> AW, 鋼捲捲向: >> I, 鍍層碼: >> AZ100, | *: | [訂單訊息通知] 2025/03/24 下午 04:13:59 *** (張芬芬 >> 通知 >> Lynn Hsu, Winnie Chang, Emily Hong, Edwy Chin, Sherry Shan, YuLung Kung, Julian Liu, Sony Su, YunTung Li) 訊息 : 有指定鋼捲 請留意
PPSUS | 2503DFD073/003 |  |  | 1. PPSUS&PPAL 單位長度(M/T)要自己算完後修改 SOP內容。RD洗衣機外殼用可用 -0.04～0 去算 (OFP00649)-{.不符.} | 訂單:2503DFD073/003 CPL 無 <生產備註> 事項 | 訂單:2503DFD073/003 CR1 無 <生產備註> 事項 | 訂單:2503DFD073/003 CR2 無 <生產備註> 事項 | 訂單:2503DFD073/003 CG1 無 <生產備註> 事項 | 訂單:2503DFD073/003 CG2 無 <生產備註> 事項 | 訂單:2503DFD073/003 CC1 <生產備註> 事項如下 . 【分切】郁潔曰：限重4~4.9噸，最後一顆可不依限重。 (RMK-E_CHIN) . 1.入口板厚以平凸分釐卡量測,其W/D距板邊10mm處量測 (RMK00619) . 2.入口急峻度≦0.7%，毛邊(雙平頭分釐卡)≦30μm(一定要落實記錄，以作為品質追蹤依據) (RMK00619) . 3.出/入口鼓起≦0.5mm超出管制規格請TSD送RCL確認板形 (RMK00619) . 4.前處理皮膜Si=14±5 mg/m2於CC2品檢室Twin-X:NRC350-Si(SUS304)檢測 (RMK00619) . 5.其餘品質管制若無特別註明，則以對應的烤漆產品用途管制 (RMK00619) . 6.【捲取+套桶】出口一律 STAGGER 捲取，並使用比訂單寬度"加寬"的套桶（一般為"P"，超低光澤與印刷為"S"） (RMK00619) | 訂單:2503DFD073/003 CC2 <生產備註> 事項如下 . 【分切】郁潔曰：限重4~4.9噸，最後一顆可不依限重。 (RMK-E_CHIN) . 1.入口板厚以平凸分釐卡量測,其W/D距板邊10mm處量測 (RMK00619) . 2.入口急峻度≦0.7%，毛邊(雙平頭分釐卡)≦30μm(一定要落實記錄，以作為品質追蹤依據) (RMK00619) . 3.出/入口鼓起≦0.5mm超出管制規格請TSD送RCL確認板形 (RMK00619) . 4.前處理皮膜Si=14±5 mg/m2於CC2品檢室Twin-X:NRC350-Si(SUS304)檢測 (RMK00619) . 5.其餘品質管制若無特別註明，則以對應的烤漆產品用途管制 (RMK00619) . 6.【捲取+套桶】出口一律 STAGGER 捲取，並使用比訂單寬度"加寬"的套桶（一般為"P"，超低光澤與印刷為"S"） (RMK00619) | 訂單:2503DFD073/003 RCL 無 <生產備註> 事項 | 訂單:2503DFD073/003 CCPK 無 <生產備註> 事項 | 訂單:2503DFD073/003 CGQC 無 <品檢備註> 事項 | 訂單:2503DFD073/003 CCQC <品檢備註> 事項如下 . 【分切】郁潔曰：限重4~4.9噸，最後一顆可不依限重。 (RMK-E_CHIN) . 1.入口板厚以平凸分釐卡量測,其W/D距板邊10mm處量測 (RMK00619) . 2.入口急峻度≦0.7%，毛邊(雙平頭分釐卡)≦30μm(一定要落實記錄，以作為品質追蹤依據) (RMK00619) . 3.出/入口鼓起≦0.5mm超出管制規格請TSD送RCL確認板形 (RMK00619) . 4.前處理皮膜Si=14±5 mg/m2於CC2品檢室Twin-X:NRC350-Si(SUS304)檢測 (RMK00619) . 5.其餘品質管制若無特別註明，則以對應的烤漆產品用途管制 (RMK00619) . 6.【捲取+套桶】出口一律 STAGGER 捲取，並使用比訂單寬度"加寬"的套桶（一般為"P"，超低光澤與印刷為"S"） (RMK00619) | 訂單:2503DFD073/003 TOL 無 <生產備註> 事項 | 【分切】郁潔曰：限重4~4.9噸，最後一顆可不依限重。^^/CC1/CC2/CCQC/^^ <<.E_CHIN 2025/03/18 09:22.>> | 訂單 2503DFD073/003 修改記錄如下: 20250313 13:21:35 (22030) 退火碼: >> S1, 用途碼: >> CIA008, 背面標示: >> C989, 訂單背面顏色(五碼): >> BW73Y, 背面漆膜厚: >> 12.5, 背面漆塗漆型式幾塗幾烤: >> 2, 鉻酸鹽: >> Z, 訂單厚度: >> 0.36, 訂單重: >> 30, 重量容許率(下限): >> 10, 重量容許率(上限): >> 10, 訂單寬度: >> 914, 鍍製方式: >> BC, 鋼捲內徑: >> 508, 鋼捲下限重: >> 4, 鋼捲上限重: >> 4.9, 壓花條件碼: >> -, 表面花紋: >> -, 綠色識別碼: >> -, 印刷輥號: >> -, 產品代碼: >> PPSUS, 皮膜碼: >> -, 單位別: >> M, 油品種類: >> Z, 塗油量: >> Z, 包裝代碼: >> A3 , 保護膜碼: >> -, 客戶試片取樣型式: >> -, 調質碼: >> S, 套筒碼: >> P , 規格: >> CSUS304-20, 製造標準: >> SYSCO, 表面處理劑種類: >> Z, 表面處理劑塗佈量: >> Z, 伸長率測試: >> N, 硬度測試碼: >> N, 抗拉強度測試: >> N, 降伏強度測試: >> N, 厚度變異: >> 0, 訂單正面顏色(五碼): >> 1G380, 正面漆膜厚: >> 25, 正面漆塗漆型式幾塗幾烤: >> 2, 修邊碼: >> Y, 重量碼: >> AW, 鋼捲捲向: >> I, 鍍層碼: >> -, | *:
PPSUS | 2503DFD074/001 |  |  | 1. PPSUS&PPAL 單位長度(M/T)要自己算完後修改 SOP內容。RD洗衣機外殼用可用 -0.04～0 去算 (OFP00649)-{.不符.} | 訂單:2503DFD074/001 CPL 無 <生產備註> 事項 | 訂單:2503DFD074/001 CR1 無 <生產備註> 事項 | 訂單:2503DFD074/001 CR2 無 <生產備註> 事項 | 訂單:2503DFD074/001 CG1 無 <生產備註> 事項 | 訂單:2503DFD074/001 CG2 無 <生產備註> 事項 | 訂單:2503DFD074/001 CC1 <生產備註> 事項如下 . 1.入口板厚以平凸分釐卡量測,其W/D距板邊10mm處量測 (RMK00619) . 2.入口急峻度≦0.7%，毛邊(雙平頭分釐卡)≦30μm(一定要落實記錄，以作為品質追蹤依據) (RMK00619) . 3.出/入口鼓起≦0.5mm超出管制規格請TSD送RCL確認板形 (RMK00619) . 4.前處理皮膜Si=14±5 mg/m2於CC2品檢室Twin-X:NRC350-Si(SUS304)檢測 (RMK00619) . 5.其餘品質管制若無特別註明，則以對應的烤漆產品用途管制 (RMK00619) . 6.【捲取+套桶】出口一律 STAGGER 捲取，並使用比訂單寬度"加寬"的套桶（一般為"P"，超低光澤與印刷為"S"） (RMK00619) | 訂單:2503DFD074/001 CC2 <生產備註> 事項如下 . 1.入口板厚以平凸分釐卡量測,其W/D距板邊10mm處量測 (RMK00619) . 2.入口急峻度≦0.7%，毛邊(雙平頭分釐卡)≦30μm(一定要落實記錄，以作為品質追蹤依據) (RMK00619) . 3.出/入口鼓起≦0.5mm超出管制規格請TSD送RCL確認板形 (RMK00619) . 4.前處理皮膜Si=14±5 mg/m2於CC2品檢室Twin-X:NRC350-Si(SUS304)檢測 (RMK00619) . 5.其餘品質管制若無特別註明，則以對應的烤漆產品用途管制 (RMK00619) . 6.【捲取+套桶】出口一律 STAGGER 捲取，並使用比訂單寬度"加寬"的套桶（一般為"P"，超低光澤與印刷為"S"） (RMK00619) | 訂單:2503DFD074/001 RCL 無 <生產備註> 事項 | 訂單:2503DFD074/001 CCPK 無 <生產備註> 事項 | 訂單:2503DFD074/001 CGQC 無 <品檢備註> 事項 | 訂單:2503DFD074/001 CCQC <品檢備註> 事項如下 . 1.入口板厚以平凸分釐卡量測,其W/D距板邊10mm處量測 (RMK00619) . 2.入口急峻度≦0.7%，毛邊(雙平頭分釐卡)≦30μm(一定要落實記錄，以作為品質追蹤依據) (RMK00619) . 3.出/入口鼓起≦0.5mm超出管制規格請TSD送RCL確認板形 (RMK00619) . 4.前處理皮膜Si=14±5 mg/m2於CC2品檢室Twin-X:NRC350-Si(SUS304)檢測 (RMK00619) . 5.其餘品質管制若無特別註明，則以對應的烤漆產品用途管制 (RMK00619) . 6.【捲取+套桶】出口一律 STAGGER 捲取，並使用比訂單寬度"加寬"的套桶（一般為"P"，超低光澤與印刷為"S"） (RMK00619) | 訂單:2503DFD074/001 TOL 無 <生產備註> 事項 |  | 訂單 2503DFD074/001 修改記錄如下: 20250313 13:32:30 (22030) 退火碼: >> S1, 用途碼: >> CIA008, 背面標示: >> C989, 訂單背面顏色(五碼): >> BW73Y, 背面漆膜厚: >> 12.5, 背面漆塗漆型式幾塗幾烤: >> 2, 鉻酸鹽: >> Z, 訂單厚度: >> 0.46, 訂單重: >> 60, 重量容許率(下限): >> 10, 重量容許率(上限): >> 10, 訂單寬度: >> 914, 鍍製方式: >> BC, 鋼捲內徑: >> 508, 鋼捲下限重: >> 3, 鋼捲上限重: >> 5, 壓花條件碼: >> -, 表面花紋: >> -, 綠色識別碼: >> -, 印刷輥號: >> -, 產品代碼: >> PPSUS, 皮膜碼: >> -, 單位別: >> M, 油品種類: >> Z, 塗油量: >> Z, 包裝代碼: >> A3 , 保護膜碼: >> -, 客戶試片取樣數量: >> 0, 客戶試片取樣型式: >> -, 調質碼: >> S, 套筒碼: >> P , 規格: >> CSUS304-20, 製造標準: >> SYSCO, 表面處理劑種類: >> Z, 表面處理劑塗佈量: >> Z, 伸長率測試: >> N, 硬度測試碼: >> N, 抗拉強度測試: >> N, 降伏強度測試: >> N, 厚度變異: >> 0, 訂單正面顏色(五碼): >> 2Y730, 正面漆膜厚: >> 25, 正面漆塗漆型式幾塗幾烤: >> 2, 修邊碼: >> Y, 重量碼: >> AW, 鋼捲捲向: >> I, 鍍層碼: >> -, | *:
PPSUS | 2503DFD074/004 |  |  | 1. PPSUS&PPAL 單位長度(M/T)要自己算完後修改 SOP內容。RD洗衣機外殼用可用 -0.04～0 去算 (OFP00649)-{.不符.} | 訂單:2503DFD074/004 CPL 無 <生產備註> 事項 | 訂單:2503DFD074/004 CR1 無 <生產備註> 事項 | 訂單:2503DFD074/004 CR2 無 <生產備註> 事項 | 訂單:2503DFD074/004 CG1 無 <生產備註> 事項 | 訂單:2503DFD074/004 CG2 無 <生產備註> 事項 | 訂單:2503DFD074/004 CC1 <生產備註> 事項如下 . 1.入口板厚以平凸分釐卡量測,其W/D距板邊10mm處量測 (RMK00619) . 2.入口急峻度≦0.7%，毛邊(雙平頭分釐卡)≦30μm(一定要落實記錄，以作為品質追蹤依據) (RMK00619) . 3.出/入口鼓起≦0.5mm超出管制規格請TSD送RCL確認板形 (RMK00619) . 4.前處理皮膜Si=14±5 mg/m2於CC2品檢室Twin-X:NRC350-Si(SUS304)檢測 (RMK00619) . 5.其餘品質管制若無特別註明，則以對應的烤漆產品用途管制 (RMK00619) . 6.【捲取+套桶】出口一律 STAGGER 捲取，並使用比訂單寬度"加寬"的套桶（一般為"P"，超低光澤與印刷為"S"） (RMK00619) | 訂單:2503DFD074/004 CC2 <生產備註> 事項如下 . 1.入口板厚以平凸分釐卡量測,其W/D距板邊10mm處量測 (RMK00619) . 2.入口急峻度≦0.7%，毛邊(雙平頭分釐卡)≦30μm(一定要落實記錄，以作為品質追蹤依據) (RMK00619) . 3.出/入口鼓起≦0.5mm超出管制規格請TSD送RCL確認板形 (RMK00619) . 4.前處理皮膜Si=14±5 mg/m2於CC2品檢室Twin-X:NRC350-Si(SUS304)檢測 (RMK00619) . 5.其餘品質管制若無特別註明，則以對應的烤漆產品用途管制 (RMK00619) . 6.【捲取+套桶】出口一律 STAGGER 捲取，並使用比訂單寬度"加寬"的套桶（一般為"P"，超低光澤與印刷為"S"） (RMK00619) | 訂單:2503DFD074/004 RCL 無 <生產備註> 事項 | 訂單:2503DFD074/004 CCPK 無 <生產備註> 事項 | 訂單:2503DFD074/004 CGQC 無 <品檢備註> 事項 | 訂單:2503DFD074/004 CCQC <品檢備註> 事項如下 . 1.入口板厚以平凸分釐卡量測,其W/D距板邊10mm處量測 (RMK00619) . 2.入口急峻度≦0.7%，毛邊(雙平頭分釐卡)≦30μm(一定要落實記錄，以作為品質追蹤依據) (RMK00619) . 3.出/入口鼓起≦0.5mm超出管制規格請TSD送RCL確認板形 (RMK00619) . 4.前處理皮膜Si=14±5 mg/m2於CC2品檢室Twin-X:NRC350-Si(SUS304)檢測 (RMK00619) . 5.其餘品質管制若無特別註明，則以對應的烤漆產品用途管制 (RMK00619) . 6.【捲取+套桶】出口一律 STAGGER 捲取，並使用比訂單寬度"加寬"的套桶（一般為"P"，超低光澤與印刷為"S"） (RMK00619) | 訂單:2503DFD074/004 TOL 無 <生產備註> 事項 |  | 訂單 2503DFD074/004 修改記錄如下: 20250313 13:32:38 (22030) 退火碼: >> S1, 用途碼: >> CIA008, 背面標示: >> C989, 訂單背面顏色(五碼): >> BW73Y, 背面漆膜厚: >> 12.5, 背面漆塗漆型式幾塗幾烤: >> 2, 鉻酸鹽: >> Z, 訂單厚度: >> 0.46, 訂單重: >> 75, 重量容許率(下限): >> 10, 重量容許率(上限): >> 10, 訂單寬度: >> 914, 鍍製方式: >> BC, 鋼捲內徑: >> 508, 鋼捲下限重: >> 3, 鋼捲上限重: >> 5, 壓花條件碼: >> -, 表面花紋: >> -, 綠色識別碼: >> -, 印刷輥號: >> -, 產品代碼: >> PPSUS, 皮膜碼: >> -, 單位別: >> M, 油品種類: >> Z, 塗油量: >> Z, 包裝代碼: >> A3 , 保護膜碼: >> -, 客戶試片取樣數量: >> 0, 客戶試片取樣型式: >> -, 調質碼: >> S, 套筒碼: >> P , 規格: >> CSUS304-20, 製造標準: >> SYSCO, 表面處理劑種類: >> Z, 表面處理劑塗佈量: >> Z, 伸長率測試: >> N, 硬度測試碼: >> N, 抗拉強度測試: >> N, 降伏強度測試: >> N, 厚度變異: >> 0, 訂單正面顏色(五碼): >> 1G380, 正面漆膜厚: >> 25, 正面漆塗漆型式幾塗幾烤: >> 2, 修邊碼: >> Y, 重量碼: >> AW, 鋼捲捲向: >> I, 鍍層碼: >> -, | *:
PPGL | 2503DFD075/001 | 1. 警告！本用途只適用於高鍍層AZ250以上。有疑問請洽TDCC (OFP00433)-{.不符.} 2. 容易發生鼓起訂單, 請詢問客戶是否可允許 STAGGER捲取 (OFP00606)-{.不符.} 3. 避免客戶下單用途別與色碼不符 (用途碼:CHA081, 正面色碼:FW61V4 不符)(OFP00029)-{.不符.} | 1. 製造標準為MS、ASTM或銷新加坡之訂單，若無技術指定優先用料，請優先使用國內料，勿使用ANFEN (OFP00406)-{.不符.} | 1. 訂單若有厚度變異，冷軋厚度公差比照烤漆計算公式 , 但最小為 1/2 公差做設定 (OFP00254)-{.不符.} 2. 製造標準為MS、ASTM或銷新加坡之訂單，若無技術指定優先用料，請優先使用國內料，勿使用ANFEN (OFP00406)-{.不符.} 3. 因多PASS的烤漆單位長度是SHOW末 PASS，所以各PASS單位長度需自己算並註記於備註 (OFP00431)-{.不符.} 4. 警告！本用途只適用於高鍍層AZ250以上。有疑問請洽TDCC (OFP00433)-{.不符.} 5. 鍍層AZ250以上須會簽RD (OFP00447)-{.不符.} 6. 提醒！孵蛋訂單鍍鋅套桶要加 "S" (OFP00559)-{.不符.} 7. 容易發生鼓起訂單, 請詢問客戶是否可允許 STAGGER捲取 (OFP00606)-{.不符.} 8. AZ250、AZ300訂單，指定CG2生產 (OFP00661)-{.不符.} | 訂單:2503DFD075/001 CPL <生產備註> 事項如下 . 本單為烤漆背面大於等於25μ塗裝，軋延後不允許毛邊，請CPL注意修邊狀況 (RMK00124) . 【邊緣品質】此為烤漆背面25μ訂單，請加強檢視鋼捲：邊緣殘剪、側緣鋅渣或毛邊，因為會導致烤漆背面漆轉印正面 (RMK00126) . 除HGI/ HGL 訂單邊緣不噴油. 其餘皆側緣噴油 (RMK00285) | 訂單:2503DFD075/001 CR1 <生產備註> 事項如下 . 【專案負責人】RD 黃焰宏 課長 (RMK-E_CHIN) . 需注意板形儘可能不要有邊波(可允許有中波)比照森鉅無邊波訂單生產標準 (RMK-E_CHIN) . 【邊緣品質】此為烤漆背面25μ訂單，請加強檢視鋼捲：邊緣殘剪、側緣鋅渣或毛邊，因為會導致烤漆背面漆轉印正面 (RMK00126) | 訂單:2503DFD075/001 CR2 <生產備註> 事項如下 . 【專案負責人】RD 黃焰宏 課長 (RMK-E_CHIN) . 需注意板形儘可能不要有邊波(可允許有中波)比照森鉅無邊波訂單生產標準 (RMK-E_CHIN) . 【邊緣品質】此為烤漆背面25μ訂單，請加強檢視鋼捲：邊緣殘剪、側緣鋅渣或毛邊，因為會導致烤漆背面漆轉印正面 (RMK00126) | 訂單:2503DFD075/001 CG1 <生產備註> 事項如下 . 【專案負責人】RD 黃焰宏 課長 (RMK-E_CHIN) . 9.2.若背面無影響塗裝品質之缺陷請品檢註明 「烤漆請背烤」並且開立品質資訊聯絡單通知烤漆線 (RMK-E_CHIN) . 9.1.因高鍍層正面鋅花結晶比較明顯導致下製程烤漆塗裝容易起泡，故請生產時注意背面品質 (RMK-E_CHIN) . 8. Nozzle檔板請調整至板邊2~3mm(以防止鼓起)，板邊不允許鋅渣，若有需磨除後才可放行到下製程。 (RMK-E_CHIN) . 7. 出口捲取請以stagger捲取(Mode 2)；若鋼捲有嚴重鼓起請出口分切，收捲時請加鋼套桶(S)，注意儘量控制不要有內圈突出。 (RMK-E_CHIN) . 6. SKP Rolling Force設定：需260噸以上。 (RMK-E_CHIN) . 5. 鍍層量管制：雙面3點平均鍍層量管理值255~280g/㎡，單點鍍層量要85%以上(不可低於215g/㎡)，中央與邊緣之鍍層量差異盡可能控制小。 (RMK-E_CHIN) . 4. 鋅槽液位：產線需提早將Pot液位做滿，且生產時投入大塊的55% AL Cake(約6~7塊Cake可產出9~10顆的母鋼捲約34,000米)。 (RMK-E_CHIN) . 3. 為避免鍍後鼓起，線速度請維持160mpm以上，生產中如有需調整請知會鍍鋅廠相關長官。 (RMK-E_CHIN) . 2. 板形要求與邊緣品質管制：同烤漆底材之外觀要求，依TSD放行標準。 (RMK-E_CHIN) . 1. 高鍍層FH訂單使用SAE1008料，RTF板溫設定480～500℃ (490±10℃). (RMK-E_CHIN) . 【邊緣品質】此為烤漆背面25μ訂單，請加強檢視鋼捲：邊緣殘剪、側緣鋅渣或毛邊，因為會導致烤漆背面漆轉印正面 (RMK00126) . 本單於烤漆正背面都塗裝正面漆，因此鍍鋅請管制背面表面品質比照正面 (RMK00363) . 單張排程 ≦3顆母鋼時 , 線速度請作 170mpm , 大於3顆時(含下張排程加總) 可依 POT 熔解狀況降速 (RMK00498) . 因成形性需求故鍍層量有上限管制，排程變換前後一顆分切請U3暫留，待產線確認鍍層量後再行處置。 (RMK00532) . 鍍層 AZ150 (含) 以上 , 鋅花等級 C~E 目標D，避免鋅花晶界明顯後續造成烤漆點狀未塗漆。 (RMK00565) . 【特殊處理鋼捲】出口請加鋼套桶(S)，收捲時請避免鋼套桶突出，以利後續熱處理製程作業。 (RMK00601) | 訂單:2503DFD075/001 CG2 <生產備註> 事項如下 . 【專案負責人】RD 黃焰宏 課長 (RMK-E_CHIN) . 9.2.若背面無影響塗裝品質之缺陷請品檢註明 「烤漆請背烤」並且開立品質資訊聯絡單通知烤漆線 (RMK-E_CHIN) . 9.1.因高鍍層正面鋅花結晶比較明顯導致下製程烤漆塗裝容易起泡，故請生產時注意背面品質 (RMK-E_CHIN) . 8. Nozzle檔板請調整至板邊2~3mm(以防止鼓起)，板邊不允許鋅渣，若有需磨除後才可放行到下製程。 (RMK-E_CHIN) . 7. 出口捲取請以stagger捲取(Mode 2)；若鋼捲有嚴重鼓起請出口分切，收捲時請加鋼套桶(S)，注意儘量控制不要有內圈突出。 (RMK-E_CHIN) . 6. SKP Rolling Force設定：需260噸以上。 (RMK-E_CHIN) . 5. 鍍層量管制：雙面3點平均鍍層量管理值255~280g/㎡，單點鍍層量要85%以上(不可低於215g/㎡)，中央與邊緣之鍍層量差異盡可能控制小。 (RMK-E_CHIN) . 4. 鋅槽液位：產線需提早將Pot液位做滿，且生產時投入大塊的55% AL Cake(約6~7塊Cake可產出9~10顆的母鋼捲約34,000米)。 (RMK-E_CHIN) . 3. 為避免鍍後鼓起，線速度請維持160mpm以上，生產中如有需調整請知會鍍鋅廠相關長官。 (RMK-E_CHIN) . 2. 板形要求與邊緣品質管制：同烤漆底材之外觀要求，依TSD放行標準。 (RMK-E_CHIN) . 1. 高鍍層FH訂單使用SAE1008料，RTF板溫設定480～500℃ (490±10℃). (RMK-E_CHIN) . 【邊緣品質】此為烤漆背面25μ訂單，請加強檢視鋼捲：邊緣殘剪、側緣鋅渣或毛邊，因為會導致烤漆背面漆轉印正面 (RMK00126) . 本單於烤漆正背面都塗裝正面漆，因此鍍鋅請管制背面表面品質比照正面 (RMK00363) . 單張排程 ≦3顆母鋼時 , 線速度請作 170mpm , 大於3顆時(含下張排程加總) 可依 POT 熔解狀況降速 (RMK00498) . 【鍍層】於AZ200~AZ250 產品，單面鍍層管制上限150 g/m2 (RMK00532) . 因成形性需求故鍍層量有上限管制，排程變換前後一顆分切請U3暫留，待產線確認鍍層量後再行處置。 (RMK00532) . CG2:鍍層 AZ200 (含) 以上 , 鋅花等級 C~E 目標D，SKP R/F 目標270噸 (RMK00538) . CG2:SKP R/F 有異常狀況時最低可降至 230 噸 ,避免鋅花晶界明顯後續造成烤漆點狀未塗漆。 (RMK00538) . 鍍層 AZ150 (含) 以上 , 鋅花等級 C~E 目標D，避免鋅花晶界明顯後續造成烤漆點狀未塗漆。 (RMK00565) . 【特殊處理鋼捲】出口請加鋼套桶(S)，收捲時請避免鋼套桶突出，以利後續熱處理製程作業。 (RMK00601) | 訂單:2503DFD075/001 CC1 <生產備註> 事項如下 . 【第二 PASS 單位長度】160～175 M/噸 (RMK-E_CHIN) . 【第一 PASS 單位長度】165～180 M/噸 (RMK-E_CHIN) . 【專案負責人】RD 黃焰宏 課長 (RMK-E_CHIN) . 9. 請貼 “禁止疊放”標籤。 (RMK-E_CHIN) . 8. 出口品檢項目：同PVDF屋頂浪板放行標準，TC值記錄但不管制。板形與邊緣管制同屋頂浪板。 (RMK-E_CHIN) . 7. 出口分切以stagger交錯捲姿捲取，若有缺陷要到RCL內外切時，請品檢務必要在重處理單上註明需要stagger捲取，並通知RCL注意。 (RMK-E_CHIN) . 6. 背面漆避免噴字機拖痕。 (RMK-E_CHIN) . 5. 台塑工程案會驗分層膜厚，塗佈量管制(正面、背面):請依照R&D發行之 "台塑案-高膜厚 Pass組合及塗佈量管制2.0版-20200616"作管制。 (RMK-E_CHIN) . 4.2.黏度先調整一桶, 待30米測試OK後再調整其餘塗料黏度，面漆使用125um濾芯 (RMK-E_CHIN) . 4.1. 高鍍層高膜厚，正面底漆(1PU304)採wet on wet塗裝。面漆測試前30分鐘進行攪拌與調黏 (RMK-E_CHIN) . 3. 線速度設定30mpm，前處理使用表調. (RMK-E_CHIN) . 2. 鋼捲原則上請背烤(請注意上製程之品質資訊聯絡單的內容). (RMK-E_CHIN) . 1.2.第2Pass正面塗裝PVDF(FW6104)20μ + Clear(FE1104)15μ / 背面塗裝PVDF (FY4204)40μ (RMK-E_CHIN) . 1.1.第1Pass正面塗裝Primer (1PU304)35μ /背面塗裝Primer (1PU304)15μ (RMK-E_CHIN) . 1. 2pass生產 (RMK-E_CHIN) . 【邊緣品質】此為烤漆背面25μ訂單，請加強檢視鋼捲：邊緣殘剪、側緣鋅渣或毛邊，因為會導致烤漆背面漆轉印正面 (RMK00126) . 1.本單若塗裝背面漆一律改為REVERSE COATING 例外訂單如下敘述 (RMK00163) . 2.例外訂單為R字頭超低光澤與PVDF (＞25μ)，背面漆可改 NATURE COATING，但搭配底漆避免遮蓋性不佳 (RMK00163) . 【PMT】本單面漆為"PVDF"，經會議決議需量測板溫並記錄之。每一張排程需量測一次否則追究責任 (RMK00503) . 【抽氣量】白色系在CC1生產時,FINISH抽氣量請設定250,如生產中發生色差b值異常升高,請股長再加大抽氣量因應 (RMK00560) | 訂單:2503DFD075/001 CC2 <生產備註> 事項如下 . 【第二 PASS 單位長度】160～175 M/噸 (RMK-E_CHIN) . 【第一 PASS 單位長度】165～180 M/噸 (RMK-E_CHIN) . 【專案負責人】RD 黃焰宏 課長 (RMK-E_CHIN) . 9. 請貼 “禁止疊放”標籤。 (RMK-E_CHIN) . 8. 出口品檢項目：同PVDF屋頂浪板放行標準，TC值記錄但不管制。板形與邊緣管制同屋頂浪板。 (RMK-E_CHIN) . 7. 出口分切以stagger交錯捲姿捲取，若有缺陷要到RCL內外切時，請品檢務必要在重處理單上註明需要stagger捲取，並通知RCL注意。 (RMK-E_CHIN) . 6. 背面漆避免噴字機拖痕。 (RMK-E_CHIN) . 5. 台塑工程案會驗分層膜厚，塗佈量管制(正面、背面):請依照R&D發行之 "台塑案-高膜厚 Pass組合及塗佈量管制2.0版-20200616"作管制。 (RMK-E_CHIN) . 4.2.黏度先調整一桶, 待30米測試OK後再調整其餘塗料黏度，面漆使用125um濾芯 (RMK-E_CHIN) . 4.1. 高鍍層高膜厚，正面底漆(1PU304)採wet on wet塗裝。面漆測試前30分鐘進行攪拌與調黏 (RMK-E_CHIN) . 3. 線速度設定30mpm，前處理使用表調. (RMK-E_CHIN) . 2. 鋼捲原則上請背烤(請注意上製程之品質資訊聯絡單的內容). (RMK-E_CHIN) . 1.2.第2Pass正面塗裝PVDF(FW6104)20μ + Clear(FE1104)15μ / 背面塗裝PVDF (FY4204)40μ (RMK-E_CHIN) . 1.1.第1Pass正面塗裝Primer (1PU304)35μ /背面塗裝Primer (1PU304)15μ (RMK-E_CHIN) . 1. 2pass生產 (RMK-E_CHIN) . 【邊緣品質】此為烤漆背面25μ訂單，請加強檢視鋼捲：邊緣殘剪、側緣鋅渣或毛邊，因為會導致烤漆背面漆轉印正面 (RMK00126) . 1.本單若塗裝背面漆一律改為REVERSE COATING 例外訂單如下敘述 (RMK00163) . 2.例外訂單為R字頭超低光澤與PVDF (＞25μ)，背面漆可改 NATURE COATING，但搭配底漆避免遮蓋性不佳 (RMK00163) . 【PMT】本單面漆為"PVDF"，經會議決議需量測板溫並記錄之。每一張排程需量測一次否則追究責任 (RMK00503) . 【抽氣量】白色系在CC1生產時,FINISH抽氣量請設定250,如生產中發生色差b值異常升高,請股長再加大抽氣量因應 (RMK00560) | 訂單:2503DFD075/001 RCL 無 <生產備註> 事項 | 訂單:2503DFD075/001 CCPK 無 <生產備註> 事項 | 訂單:2503DFD075/001 CGQC <品檢備註> 事項如下 . 9.2.若背面無影響塗裝品質之缺陷請品檢註明 「烤漆請背烤」並且開立品質資訊聯絡單通知烤漆線 (RMK-E_CHIN) . 9.1.因高鍍層正面鋅花結晶比較明顯導致下製程烤漆塗裝容易起泡，故請生產時注意背面品質 (RMK-E_CHIN) . 8. Nozzle檔板請調整至板邊2~3mm(以防止鼓起)，板邊不允許鋅渣，若有需磨除後才可放行到下製程。 (RMK-E_CHIN) . 7. 出口捲取請以stagger捲取(Mode 2)；若鋼捲有嚴重鼓起請出口分切，收捲時請加鋼套桶(S)，注意儘量控制不要有內圈突出。 (RMK-E_CHIN) . 6. SKP Rolling Force設定：需260噸以上。 (RMK-E_CHIN) . 5. 鍍層量管制：雙面3點平均鍍層量管理值255~280g/㎡，單點鍍層量要85%以上(不可低於215g/㎡)，中央與邊緣之鍍層量差異盡可能控制小。 (RMK-E_CHIN) . 4. 鋅槽液位：產線需提早將Pot液位做滿，且生產時投入大塊的55% AL Cake(約6~7塊Cake可產出9~10顆的母鋼捲約34,000米)。 (RMK-E_CHIN) . 3. 為避免鍍後鼓起，線速度請維持160mpm以上，生產中如有需調整請知會鍍鋅廠相關長官。 (RMK-E_CHIN) . 2. 板形要求與邊緣品質管制：同烤漆底材之外觀要求，依TSD放行標準。 (RMK-E_CHIN) . 1. 高鍍層FH訂單使用SAE1008料，RTF板溫設定480～500℃ (490±10℃). (RMK-E_CHIN) . 【邊緣品質】此為烤漆背面25μ訂單，請加強檢視鋼捲：邊緣殘剪、側緣鋅渣或毛邊，因為會導致烤漆背面漆轉印正面 (RMK00126) . 本單於烤漆正背面都塗裝正面漆，因此鍍鋅請管制背面表面品質比照正面 (RMK00363) . 【鍍層】於AZ200~AZ250 產品，單面鍍層管制上限150 g/m2 (RMK00532) . CG2:鍍層 AZ200 (含) 以上 , 鋅花等級 C~E 目標D，SKP R/F 目標270噸 (RMK00538) . CG2:SKP R/F 有異常狀況時最低可降至 230 噸 ,避免鋅花晶界明顯後續造成烤漆點狀未塗漆。 (RMK00538) . 鍍層 AZ150 (含) 以上 , 鋅花等級 C~E 目標D，避免鋅花晶界明顯後續造成烤漆點狀未塗漆。 (RMK00565) . 【特殊處理鋼捲】出口請加鋼套桶(S)，收捲時請避免鋼套桶突出，以利後續熱處理製程作業。 (RMK00601) | 訂單:2503DFD075/001 CCQC <品檢備註> 事項如下 . 【第二 PASS 單位長度】160～175 M/噸 (RMK-E_CHIN) . 【第一 PASS 單位長度】165～180 M/噸 (RMK-E_CHIN) . 9. 請貼 “禁止疊放”標籤。 (RMK-E_CHIN) . 8. 出口品檢項目：同PVDF屋頂浪板放行標準，TC值記錄但不管制。板形與邊緣管制同屋頂浪板。 (RMK-E_CHIN) . 7. 出口分切以stagger交錯捲姿捲取，若有缺陷要到RCL內外切時，請品檢務必要在重處理單上註明需要stagger捲取，並通知RCL注意。 (RMK-E_CHIN) . 6. 背面漆避免噴字機拖痕。 (RMK-E_CHIN) . 5. 台塑工程案會驗分層膜厚，塗佈量管制(正面、背面):請依照R&D發行之 "台塑案-高膜厚 Pass組合及塗佈量管制2.0版-20200616"作管制。 (RMK-E_CHIN) . 4.2.黏度先調整一桶, 待30米測試OK後再調整其餘塗料黏度，面漆使用125um濾芯 (RMK-E_CHIN) . 4.1. 高鍍層高膜厚，正面底漆(1PU304)採wet on wet塗裝。面漆測試前30分鐘進行攪拌與調黏 (RMK-E_CHIN) . 3. 線速度設定30mpm，前處理使用表調. (RMK-E_CHIN) . 2. 鋼捲原則上請背烤(請注意上製程之品質資訊聯絡單的內容). (RMK-E_CHIN) . 1.2.第2Pass正面塗裝PVDF(FW6104)20μ + Clear(FE1104)15μ / 背面塗裝PVDF (FY4204)40μ (RMK-E_CHIN) . 1.1.第1Pass正面塗裝Primer (1PU304)35μ /背面塗裝Primer (1PU304)15μ (RMK-E_CHIN) . 1. 2pass生產 (RMK-E_CHIN) . 【邊緣品質】此為烤漆背面25μ訂單，請加強檢視鋼捲：邊緣殘剪、側緣鋅渣或毛邊，因為會導致烤漆背面漆轉印正面 (RMK00126) . 1.本單若塗裝背面漆一律改為REVERSE COATING 例外訂單如下敘述 (RMK00163) . 2.例外訂單為R字頭超低光澤與PVDF (＞25μ)，背面漆可改 NATURE COATING，但搭配底漆避免遮蓋性不佳 (RMK00163) . 【PMT】本單面漆為"PVDF"，經會議決議需量測板溫並記錄之。每一張排程需量測一次否則追究責任 (RMK00503) | 訂單:2503DFD075/001 TOL 無 <生產備註> 事項 | 需注意板形儘可能不要有邊波(可允許有中波)比照森鉅無邊波訂單生產標準^^/CR1/CR2/ <<.E_CHIN 2025/03/19 15:21.>> 1. 高鍍層FH訂單使用SAE1008料，RTF板溫設定480～500℃ (490±10℃).^^/CG1/CG2/CGQC/ <<.E_CHIN 2025/03/19 15:22.>> 2. 板形要求與邊緣品質管制：同烤漆底材之外觀要求，依TSD放行標準。^^/CG1/CG2/CGQC/ <<.E_CHIN 2025/03/19 15:22.>> 3. 為避免鍍後鼓起，線速度請維持160mpm以上，生產中如有需調整請知會鍍鋅廠相關長官。^^/CG1/CG2/CGQC/ <<.E_CHIN 2025/03/19 15:25.>> 4. 鋅槽液位：產線需提早將Pot液位做滿，且生產時投入大塊的55% AL Cake(約6~7塊Cake可產出9~10顆的母鋼捲約34,000米)。^^/CG1/CG2/CGQC/ <<.E_CHIN 2025/03/19 15:26.>> 5. 鍍層量管制：雙面3點平均鍍層量管理值255~280g/㎡，單點鍍層量要85%以上(不可低於215g/㎡)，中央與邊緣之鍍層量差異盡可能控制小。^^/CG1/CG2/CGQC/ <<.E_CHIN 2025/03/19 15:26.>> 6. SKP Rolling Force設定：需260噸以上。^^/CG1/CG2/CGQC/ <<.E_CHIN 2025/03/19 15:26.>> 7. 出口捲取請以stagger捲取(Mode 2)；若鋼捲有嚴重鼓起請出口分切，收捲時請加鋼套桶(S)，注意儘量控制不要有內圈突出。^^/CG1/CG2/CGQC/ <<.E_CHIN 2025/03/19 15:27.>> 8. Nozzle檔板請調整至板邊2~3mm(以防止鼓起)，板邊不允許鋅渣，若有需磨除後才可放行到下製程。^^/CG1/CG2/CGQC/ <<.E_CHIN 2025/03/19 15:27.>> 9.1.因高鍍層正面鋅花結晶比較明顯導致下製程烤漆塗裝容易起泡，故請生產時注意背面品質^^/CG1/CG2/CGQC/ <<.E_CHIN 2025/03/19 15:29.>> 9.2.若背面無影響塗裝品質之缺陷請品檢註明 「烤漆請背烤」並且開立品質資訊聯絡單通知烤漆線^^/CG1/CG2/CGQC/ <<.E_CHIN 2025/03/19 15:30.>> 1. 2pass生產^^/CC1/CC2/CCQC/ <<.E_CHIN 2025/03/19 15:30.>> 1.1.第1Pass正面塗裝Primer (1PU304)35μ /背面塗裝Primer (1PU304)15μ^^/CC1/CC2/CCQC/ <<.E_CHIN 2025/03/19 15:30.>> 1.2.第2Pass正面塗裝PVDF(FW6104)20μ + Clear(FE1104)15μ / 背面塗裝PVDF (FY4204)40μ^^/CC1/CC2/CCQC/ <<.E_CHIN 2025/03/19 15:31.>> 2. 鋼捲原則上請背烤(請注意上製程之品質資訊聯絡單的內容).^^/CC1/CC2/CCQC/ <<.E_CHIN 2025/03/19 15:31.>> 3. 線速度設定30mpm，前處理使用表調.^^/CC1/CC2/CCQC/ <<.E_CHIN 2025/03/19 15:32.>> 4.1. 高鍍層高膜厚，正面底漆(1PU304)採wet on wet塗裝。面漆測試前30分鐘進行攪拌與調黏^^/CC1/CC2/CCQC/ <<.E_CHIN 2025/03/19 15:33.>> 4.2.黏度先調整一桶, 待30米測試OK後再調整其餘塗料黏度，面漆使用125um濾芯^^/CC1/CC2/CCQC/ <<.E_CHIN 2025/03/19 15:33.>> 5. 台塑工程案會驗分層膜厚，塗佈量管制(正面、背面):請依照R&D發行之 "台塑案-高膜厚 Pass組合及塗佈量管制2.0版-20200616"作管制。^^/CC1/CC2/CCQC/ <<.E_CHIN 2025/03/19 15:34.>> 6. 背面漆避免噴字機拖痕。^^/CC1/CC2/CCQC/ <<.E_CHIN 2025/03/19 15:34.>> 7. 出口分切以stagger交錯捲姿捲取，若有缺陷要到RCL內外切時，請品檢務必要在重處理單上註明需要stagger捲取，並通知RCL注意。^^/CC1/CC2/CCQC/ <<.E_CHIN 2025/03/19 15:34.>> 8. 出口品檢項目：同PVDF屋頂浪板放行標準，TC值記錄但不管制。板形與邊緣管制同屋頂浪板。^^/CC1/CC2/CCQC/ <<.E_CHIN 2025/03/19 15:35.>> 9. 請貼 “禁止疊放”標籤。^^/CC1/CC2/CCQC/MKT/ <<.E_CHIN 2025/03/19 15:35.>> 【專案負責人】RD 黃焰宏 課長^^/CR1/CR2/CG1/CG2/CC1/CC2/ <<.E_CHIN 2025/03/19 15:44.>> 【第一 PASS 單位長度】165～180 M/噸^^/CC1/CC2/CCQC/ <<.E_CHIN 2025/03/19 15:47.>> 【第二 PASS 單位長度】160～175 M/噸^^/CC1/CC2/CCQC/^^ <<.E_CHIN 2025/03/19 15:49.>> | 訂單 2503DFD075/001 修改記錄如下: 20250313 16:14:49 (24020) 退火碼: >> H2, 用途碼: >> CHA081, 背面標示: >> C154, 訂單背面顏色(五碼): >> FY420, 背面漆膜厚: >> 45MIN, 背面漆塗漆型式幾塗幾烤: >> 2, 鉻酸鹽: >> Z, 訂單厚度: >> 0.6, 訂單重: >> 60, 重量容許率(下限): >> 10, 重量容許率(上限): >> 10, 訂單寬度: >> 1219, 鍍製方式: >> AC, 鋼捲內徑: >> 508, 鋼捲下限重: >> 3.5, 鋼捲上限重: >> 5, 壓花條件碼: >> -, 表面花紋: >> R, 綠色識別碼: >> -, 印刷輥號: >> -, 產品代碼: >> PPGL, 皮膜碼: >> -, 單位別: >> M, 油品種類: >> Z, 塗油量: >> Z, 包裝代碼: >> D2 , 保護膜碼: >> -, 客戶試片取樣型式: >> -, 調質碼: >> S, 套筒碼: >> P , 規格: >> A792MSSGR550, 製造標準: >> ASTM, 表面處理劑種類: >> Z, 表面處理劑塗佈量: >> Z, 伸長率測試: >> N, 硬度測試碼: >> N, 抗拉強度測試: >> N, 降伏強度測試: >> N, 厚度變異: >> 5.6, 訂單正面顏色(五碼): >> FW61V, 正面漆膜厚: >> 60MIN, 正面漆塗漆型式幾塗幾烤: >> 2, 修邊碼: >> Y, 重量碼: >> AW, 鋼捲捲向: >> I, 鍍層碼: >> AZM250, | G:厚度偏厚 | [訂單訊息通知] 2025/03/17 下午 04:53:54 *** (張芬芬 >> 通知 >> Sam Xiao, Winnie Chang, Emily Hong, Edwy Chin, Sherry Shan, YuLung Kung, Julian Liu, Sony Su, YunTung Li) 訊息 : 有指定鋼捲 請留意
PPGI | 2503DFD083/001 | 1. 警語：確認背面光澤若≧70，且CR≦0.38MM之訂單強制使用鋼套筒"S" (OFP00365)-{.不符.} |  | 1. 請確認白板產品於鍍鋅套桶碼欄位+S& SKP ROLLER=B1 (OFP00205)-{.不符.} 2. 警語：確認背面光澤若≧70，且CR≦0.38MM之訂單強制使用鋼套筒"S" (OFP00365)-{.不符.} 3. 高光新增備註（適用非直立式包裝）：請出口每顆鋼捲貼紅色 " 禁止疊放 " 貼紙，如果有套桶S最多2層 (OFP00366)-{.不符.} 4. 【提醒】！本單為直立式包裝，嚴禁鍍鋅或烤漆後以STAGGER捲取 (OFP00451)-{.不符.} 5. ●請於訂單追蹤註記"本單寬度XXXX 訂單噸數 XX。請現場準備與訂單寬度相同的套桶"● (OFP00657)-{.不符.} 6. 【白板塗料入廠到生產時間管制】TO PP 白板塗料入廠到生產時間管制目標 5-7 天 (OFP00702)-{.不符.} | 訂單:2503DFD083/001 CPL <生產備註> 事項如下 . 除HGI/ HGL 訂單邊緣不噴油. 其餘皆側緣噴油 (RMK00285) | 訂單:2503DFD083/001 CR1 <生產備註> 事項如下 . 板形目標-避免大中波來防止下製程折痕,邊波急峻度越小越佳 (RMK00074) . 建議白天開始生產, 末Pass≦600mpm, Coolant≧2.5%, WR Ra=0.2~0.25 (RMK00074) . 首顆鋼捲先以其它非白板訂單的鋼捲來作為Warm up coil (RMK00074) . CR1生產請先以4尺板消除BUR生產3尺板所造成的EDGE MARK (RMK00074) . CR1以6號、7號CHOCK，CR2 參考振動輥痕管制表公告 可使用之CHOCK號碼生產 (RMK00074) . 每組工輥生產之第一顆鋼捲, 檢查振動輥痕或砂輪痕 (RMK00307) | 訂單:2503DFD083/001 CR2 <生產備註> 事項如下 . 板形目標-避免大中波來防止下製程折痕,邊波急峻度越小越佳 (RMK00074) . 建議白天開始生產, 末Pass≦600mpm, Coolant≧2.5%, WR Ra=0.2~0.25 (RMK00074) . 首顆鋼捲先以其它非白板訂單的鋼捲來作為Warm up coil (RMK00074) . CR1生產請先以4尺板消除BUR生產3尺板所造成的EDGE MARK (RMK00074) . CR1以6號、7號CHOCK，CR2 參考振動輥痕管制表公告 可使用之CHOCK號碼生產 (RMK00074) . 每組工輥生產之第一顆鋼捲, 檢查振動輥痕或砂輪痕 (RMK00307) . 完軋厚度0.3mm以下薄板訂單軋延顆數上限"5"顆避免震動輥痕。 (RMK00710) | 訂單:2503DFD083/001 CG1 <生產備註> 事項如下 . Pot溫度=465±5℃,Nozzle熱風溫度≧280℃,Nozzle Gap及風壓越小越好 (RMK00074) . SkP上下輥Ra=0.5~0.8,出口管制板面Ra≦0.65, EL%≧3%及標示可塗面 (RMK00074) . 邊波≦3mm,中波≦1mm,急峻度≦0.5%,弓形度≦5mm/300mm,應變痕≦5mm (RMK00074) . Pb-less生產,不允許Dent Mark ,SKP鋅粉印痕,折痕,垂痕,Nozzle Mark (RMK00074) . 管制單面鍍層=60~70g/m2,收捲大鋼捲時若有鼓起疑慮可改為stagger盤捲 (RMK00074) . 入口 L/C控制於50%內, Support Roller及NO.3 T/M Roller觀察有無折痕 (RMK00074) . 品檢員會同股長於出口端觀察第一顆產出鋼捲吊起時有無折痕 (RMK00074) . 2014/01/09 決議：為了避免白板邊波鍍鋅送烤漆需加鋼套桶 (RMK00074) . 鍍層量有上限管制，排程變換前後一顆分切請U3暫留，待產線確認鍍層量後再行處置。 (RMK00074) | 訂單:2503DFD083/001 CG2 <生產備註> 事項如下 . Pot溫度=465±5℃,Nozzle熱風溫度≧280℃,Nozzle Gap及風壓越小越好 (RMK00074) . SkP上下輥Ra=0.5~0.8,出口管制板面Ra≦0.65, EL%≧3%及標示可塗面 (RMK00074) . 邊波≦3mm,中波≦1mm,急峻度≦0.5%,弓形度≦5mm/300mm,應變痕≦5mm (RMK00074) . Pb-less生產,不允許Dent Mark ,SKP鋅粉印痕,折痕,垂痕,Nozzle Mark (RMK00074) . 管制單面鍍層=60~70g/m2,收捲大鋼捲時若有鼓起疑慮可改為stagger盤捲 (RMK00074) . 入口 L/C控制於50%內, Support Roller及NO.3 T/M Roller觀察有無折痕 (RMK00074) . 品檢員會同股長於出口端觀察第一顆產出鋼捲吊起時有無折痕 (RMK00074) . 2014/01/09 決議：為了避免白板邊波鍍鋅送烤漆需加鋼套桶 (RMK00074) . 鍍層量有上限管制，排程變換前後一顆分切請U3暫留，待產線確認鍍層量後再行處置。 (RMK00074) | 訂單:2503DFD083/001 CC1 <生產備註> 事項如下 . 若冷軋厚度≦0.3MM,且未加鋼套筒,請出口主操加貼"請勿堆疊"標籤 (RMK00070) . AWA112面漆膜厚≧90g/m2(約8u)且板溫=245±5℃以防擦拭性NG (RMK00074) . 濾心及稀釋:1PA11=25u(NO.2B),AWA11=5u(原液),BLE31(R.N)=50u(NO.2D) (RMK00074) . L=55mpm,生產2小時後請擦拭T/L工輥 (RMK00074) . 1PA11(RN塗裝),黏度=47±5秒,A=140±10%,P=89±5mpm (RMK00074) . AWA11(R.N塗裝),雙供給(A=125±10%,P=95±5mpm,APR壓力≦200) (RMK00074) . 面漆已稀釋且生產時才開封,若殘料超過3個月不予以使用 (RMK00074) . CC2生產白板時出口捲曲單位張力=4.2 Kg/mm2,出口收捲≦100M防止斷裂 (RMK00074) . CS決議保護膜接點在捲取前以小刀切割撕離,TSD2再以孔洞折讓處理 (RMK00074) . 股長至出口ACC的地下室觀察每顆母鋼的外觀是否有折痕缺陷 (RMK00074) . 鋼捲缺陷折讓需貼兩張缺陷折讓單,全貼及半貼各一張(半貼預備貼於外包裝) (RMK00074) . 貼上藍底白字"請勿疊放"標籤,要求放在棧板,鋼捲上方,或鋪設海棉墊 (RMK00074) . 整平使用T-Mode並管控壓下量≦10.3mm來防止板面拉裂 (RMK00074) . 保護膜編號=2W1 (RMK00074) . 目前色差管制修改為△L≧-0.7 , △b≦1.5 , △E≦1.5 (RMK00074) . 白板生產前請先清洗PUMP,BASE與CLEAR PUMP清洗請用NO.2B溶劑 (RMK00074) . ★CLEAR 雙供給管口外八（朝漆盤邊邊）★ (RMK00074) . 2014/01/09 決議：為了避免白板邊波鍍鋅送烤漆需加鋼套桶 (RMK00074) . 每次生產白板，其第一顆母鋼之第二分切鋼捲與最後一顆分切鋼捲需當班將鋼捲送到RCL量測平坦度(頭、尾與每100米以及內圈50米處)。 (RMK00074) . 【品檢】每母鋼最後分切尾板需量測板形,NG送RCL切除 (RMK00347) . 【品檢】30cm*全寬試片在裁切作為A4保留試片時,勿將保護膜撕下 (RMK00347) . 【品檢】確認板面是否龜裂 *測試人員需協助2米板確認 (RMK00347) . 【捲取】注意！本單為直立式包裝。禁用STAGGER捲取送包裝！送RCL重處理例外。 (RMK00512) . 【抽氣量】白色系在CC1生產時,FINISH抽氣量請設定250,如生產中發生色差b值異常升高,請股長再加大抽氣量因應 (RMK00560) . 【套桶】請使用與"訂單同寬之紙套筒"！因弘博反映內圈都有損傷，經判定可能是因為吊運時(翻轉)造成 (RMK00680) | 訂單:2503DFD083/001 CC2 <生產備註> 事項如下 . 若冷軋厚度≦0.3MM,且未加鋼套筒,請出口主操加貼"請勿堆疊"標籤 (RMK00070) . AWA112面漆膜厚≧90g/m2(約8u)且板溫=245±5℃以防擦拭性NG (RMK00074) . 濾心及稀釋:1PA11=25u(NO.2B),AWA11=5u(原液),BLE31(R.N)=50u(NO.2D) (RMK00074) . L=55mpm,生產2小時後請擦拭T/L工輥 (RMK00074) . 1PA11(RN塗裝),黏度=47±5秒,A=140±10%,P=89±5mpm (RMK00074) . AWA11(R.N塗裝),雙供給(A=125±10%,P=95±5mpm,APR壓力≦200) (RMK00074) . 面漆已稀釋且生產時才開封,若殘料超過3個月不予以使用 (RMK00074) . CC2生產白板時出口捲曲單位張力=4.2 Kg/mm2,出口收捲≦100M防止斷裂 (RMK00074) . CS決議保護膜接點在捲取前以小刀切割撕離,TSD2再以孔洞折讓處理 (RMK00074) . 股長至出口ACC的地下室觀察每顆母鋼的外觀是否有折痕缺陷 (RMK00074) . 鋼捲缺陷折讓需貼兩張缺陷折讓單,全貼及半貼各一張(半貼預備貼於外包裝) (RMK00074) . 貼上藍底白字"請勿疊放"標籤,要求放在棧板,鋼捲上方,或鋪設海棉墊 (RMK00074) . 整平使用T-Mode並管控壓下量≦10.3mm來防止板面拉裂 (RMK00074) . 保護膜編號=2W1 (RMK00074) . 目前色差管制修改為△L≧-0.7 , △b≦1.5 , △E≦1.5 (RMK00074) . 白板生產前請先清洗PUMP,BASE與CLEAR PUMP清洗請用NO.2B溶劑 (RMK00074) . ★CLEAR 雙供給管口外八（朝漆盤邊邊）★ (RMK00074) . 2014/01/09 決議：為了避免白板邊波鍍鋅送烤漆需加鋼套桶 (RMK00074) . 每次生產白板，其第一顆母鋼之第二分切鋼捲與最後一顆分切鋼捲需當班將鋼捲送到RCL量測平坦度(頭、尾與每100米以及內圈50米處)。 (RMK00074) . 20120627晨會決議 CC2生產 PPGI 時請使用表調 (RMK00191) . 【品檢】每母鋼最後分切尾板需量測板形,NG送RCL切除 (RMK00347) . 【品檢】30cm*全寬試片在裁切作為A4保留試片時,勿將保護膜撕下 (RMK00347) . 【品檢】確認板面是否龜裂 *測試人員需協助2米板確認 (RMK00347) . 【捲取】注意！本單為直立式包裝。禁用STAGGER捲取送包裝！送RCL重處理例外。 (RMK00512) . 【抽氣量】白色系在CC1生產時,FINISH抽氣量請設定250,如生產中發生色差b值異常升高,請股長再加大抽氣量因應 (RMK00560) . 【套桶】請使用與"訂單同寬之紙套筒"！因弘博反映內圈都有損傷，經判定可能是因為吊運時(翻轉)造成 (RMK00680) | 訂單:2503DFD083/001 RCL <生產備註> 事項如下 . 貼上藍底白字"請勿疊放"標籤,要求放在棧板,鋼捲上方,或鋪設海棉墊 (RMK00074) . 2014/01/09 決議：為了避免白板邊波鍍鋅送烤漆需加鋼套桶 (RMK00074) . 【捲取】注意！本單為直立式包裝。禁用STAGGER捲取送包裝！送RCL重處理例外。 (RMK00512) | 訂單:2503DFD083/001 CCPK <生產備註> 事項如下 . 貼上藍底白字"請勿疊放"標籤,要求放在棧板,鋼捲上方,或鋪設海棉墊 (RMK00074) | 訂單:2503DFD083/001 CGQC 無 <品檢備註> 事項 | 訂單:2503DFD083/001 CCQC <品檢備註> 事項如下 . 目前色差管制修改為△L≧-0.7 , △b≦1.5 , △E≦1.5 (RMK00074) . 每次生產白板，其第一顆母鋼之第二分切鋼捲與最後一顆分切鋼捲需當班將鋼捲送到RCL量測平坦度(頭、尾與每100米以及內圈50米處)。 (RMK00074) . 【品檢】每母鋼最後分切尾板需量測板形,NG送RCL切除 (RMK00347) . 【品檢】30cm*全寬試片在裁切作為A4保留試片時,勿將保護膜撕下 (RMK00347) . 【品檢】確認板面是否龜裂 *測試人員需協助2米板確認 (RMK00347) . 【捲取】注意！本單為直立式包裝。禁用STAGGER捲取送包裝！送RCL重處理例外。 (RMK00512) . 【套桶】請使用與"訂單同寬之紙套筒"！因弘博反映內圈都有損傷，經判定可能是因為吊運時(翻轉)造成 (RMK00680) | 訂單:2503DFD083/001 TOL 無 <生產備註> 事項 |  | 訂單 2503DFD083/001 修改記錄如下: 20250321 08:58:35 (21003) 退火碼: >> S1, 用途碼: >> CIR005, 背面標示: >> C100, 訂單背面顏色(五碼): >> BLE31, 背面漆膜厚: >> NOM, 背面漆塗漆型式幾塗幾烤: >> 2, 鉻酸鹽: >> Z, 訂單厚度: >> 0.3, 訂單重: >> 20, 重量容許率(下限): >> 10, 重量容許率(上限): >> 10, 訂單寬度: >> 890, 鍍製方式: >> AC, 鋼捲內徑: >> 508, 鋼捲下限重: >> 1.2, 鋼捲上限重: >> 1.6, 壓花條件碼: >> -, 表面花紋: >> Z, 綠色識別碼: >> -, 印刷輥號: >> -, 產品代碼: >> PPGI, 皮膜碼: >> -, 單位別: >> M, 油品種類: >> Z, 塗油量: >> Z, 包裝代碼: >> S7 , 保護膜碼: >> 2W1, 客戶試片取樣型式: >> -, 調質碼: >> S, 套筒碼: >> E , 規格: >> CGCC-10, 製造標準: >> SYSCO, 表面處理劑種類: >> Z, 表面處理劑塗佈量: >> Z, 伸長率測試: >> N, 硬度測試碼: >> N, 抗拉強度測試: >> N, 降伏強度測試: >> N, 厚度變異: >> 0, 訂單正面顏色(五碼): >> AWA11, 正面漆膜厚: >> NOM, 正面漆塗漆型式幾塗幾烤: >> 2, 修邊碼: >> Y, 重量碼: >> AW, 鋼捲捲向: >> I, 鍍層碼: >> Z12, | *:
PPGI | 2503DFD083/002 | 1. 警語：確認背面光澤若≧70，且CR≦0.38MM之訂單強制使用鋼套筒"S" (OFP00365)-{.不符.} |  | 1. 請確認白板產品於鍍鋅套桶碼欄位+S& SKP ROLLER=B1 (OFP00205)-{.不符.} 2. 警語：確認背面光澤若≧70，且CR≦0.38MM之訂單強制使用鋼套筒"S" (OFP00365)-{.不符.} 3. 高光新增備註（適用非直立式包裝）：請出口每顆鋼捲貼紅色 " 禁止疊放 " 貼紙，如果有套桶S最多2層 (OFP00366)-{.不符.} 4. 【提醒】！本單為直立式包裝，嚴禁鍍鋅或烤漆後以STAGGER捲取 (OFP00451)-{.不符.} 5. ●請於訂單追蹤註記"本單寬度XXXX 訂單噸數 XX。請現場準備與訂單寬度相同的套桶"● (OFP00657)-{.不符.} 6. 【白板塗料入廠到生產時間管制】TO PP 白板塗料入廠到生產時間管制目標 5-7 天 (OFP00702)-{.不符.} | 訂單:2503DFD083/002 CPL <生產備註> 事項如下 . 除HGI/ HGL 訂單邊緣不噴油. 其餘皆側緣噴油 (RMK00285) | 訂單:2503DFD083/002 CR1 <生產備註> 事項如下 . 板形目標-避免大中波來防止下製程折痕,邊波急峻度越小越佳 (RMK00074) . 建議白天開始生產, 末Pass≦600mpm, Coolant≧2.5%, WR Ra=0.2~0.25 (RMK00074) . 首顆鋼捲先以其它非白板訂單的鋼捲來作為Warm up coil (RMK00074) . CR1生產請先以4尺板消除BUR生產3尺板所造成的EDGE MARK (RMK00074) . CR1以6號、7號CHOCK，CR2 參考振動輥痕管制表公告 可使用之CHOCK號碼生產 (RMK00074) . 每組工輥生產之第一顆鋼捲, 檢查振動輥痕或砂輪痕 (RMK00307) | 訂單:2503DFD083/002 CR2 <生產備註> 事項如下 . 板形目標-避免大中波來防止下製程折痕,邊波急峻度越小越佳 (RMK00074) . 建議白天開始生產, 末Pass≦600mpm, Coolant≧2.5%, WR Ra=0.2~0.25 (RMK00074) . 首顆鋼捲先以其它非白板訂單的鋼捲來作為Warm up coil (RMK00074) . CR1生產請先以4尺板消除BUR生產3尺板所造成的EDGE MARK (RMK00074) . CR1以6號、7號CHOCK，CR2 參考振動輥痕管制表公告 可使用之CHOCK號碼生產 (RMK00074) . 每組工輥生產之第一顆鋼捲, 檢查振動輥痕或砂輪痕 (RMK00307) . 完軋厚度0.3mm以下薄板訂單軋延顆數上限"5"顆避免震動輥痕。 (RMK00710) | 訂單:2503DFD083/002 CG1 <生產備註> 事項如下 . Pot溫度=465±5℃,Nozzle熱風溫度≧280℃,Nozzle Gap及風壓越小越好 (RMK00074) . SkP上下輥Ra=0.5~0.8,出口管制板面Ra≦0.65, EL%≧3%及標示可塗面 (RMK00074) . 邊波≦3mm,中波≦1mm,急峻度≦0.5%,弓形度≦5mm/300mm,應變痕≦5mm (RMK00074) . Pb-less生產,不允許Dent Mark ,SKP鋅粉印痕,折痕,垂痕,Nozzle Mark (RMK00074) . 管制單面鍍層=60~70g/m2,收捲大鋼捲時若有鼓起疑慮可改為stagger盤捲 (RMK00074) . 入口 L/C控制於50%內, Support Roller及NO.3 T/M Roller觀察有無折痕 (RMK00074) . 品檢員會同股長於出口端觀察第一顆產出鋼捲吊起時有無折痕 (RMK00074) . 2014/01/09 決議：為了避免白板邊波鍍鋅送烤漆需加鋼套桶 (RMK00074) . 鍍層量有上限管制，排程變換前後一顆分切請U3暫留，待產線確認鍍層量後再行處置。 (RMK00074) | 訂單:2503DFD083/002 CG2 <生產備註> 事項如下 . Pot溫度=465±5℃,Nozzle熱風溫度≧280℃,Nozzle Gap及風壓越小越好 (RMK00074) . SkP上下輥Ra=0.5~0.8,出口管制板面Ra≦0.65, EL%≧3%及標示可塗面 (RMK00074) . 邊波≦3mm,中波≦1mm,急峻度≦0.5%,弓形度≦5mm/300mm,應變痕≦5mm (RMK00074) . Pb-less生產,不允許Dent Mark ,SKP鋅粉印痕,折痕,垂痕,Nozzle Mark (RMK00074) . 管制單面鍍層=60~70g/m2,收捲大鋼捲時若有鼓起疑慮可改為stagger盤捲 (RMK00074) . 入口 L/C控制於50%內, Support Roller及NO.3 T/M Roller觀察有無折痕 (RMK00074) . 品檢員會同股長於出口端觀察第一顆產出鋼捲吊起時有無折痕 (RMK00074) . 2014/01/09 決議：為了避免白板邊波鍍鋅送烤漆需加鋼套桶 (RMK00074) . 鍍層量有上限管制，排程變換前後一顆分切請U3暫留，待產線確認鍍層量後再行處置。 (RMK00074) | 訂單:2503DFD083/002 CC1 <生產備註> 事項如下 . 若冷軋厚度≦0.3MM,且未加鋼套筒,請出口主操加貼"請勿堆疊"標籤 (RMK00070) . AWA112面漆膜厚≧90g/m2(約8u)且板溫=245±5℃以防擦拭性NG (RMK00074) . 濾心及稀釋:1PA11=25u(NO.2B),AWA11=5u(原液),BLE31(R.N)=50u(NO.2D) (RMK00074) . L=55mpm,生產2小時後請擦拭T/L工輥 (RMK00074) . 1PA11(RN塗裝),黏度=47±5秒,A=140±10%,P=89±5mpm (RMK00074) . AWA11(R.N塗裝),雙供給(A=125±10%,P=95±5mpm,APR壓力≦200) (RMK00074) . 面漆已稀釋且生產時才開封,若殘料超過3個月不予以使用 (RMK00074) . CC2生產白板時出口捲曲單位張力=4.2 Kg/mm2,出口收捲≦100M防止斷裂 (RMK00074) . CS決議保護膜接點在捲取前以小刀切割撕離,TSD2再以孔洞折讓處理 (RMK00074) . 股長至出口ACC的地下室觀察每顆母鋼的外觀是否有折痕缺陷 (RMK00074) . 鋼捲缺陷折讓需貼兩張缺陷折讓單,全貼及半貼各一張(半貼預備貼於外包裝) (RMK00074) . 貼上藍底白字"請勿疊放"標籤,要求放在棧板,鋼捲上方,或鋪設海棉墊 (RMK00074) . 整平使用T-Mode並管控壓下量≦10.3mm來防止板面拉裂 (RMK00074) . 保護膜編號=2W1 (RMK00074) . 目前色差管制修改為△L≧-0.7 , △b≦1.5 , △E≦1.5 (RMK00074) . 白板生產前請先清洗PUMP,BASE與CLEAR PUMP清洗請用NO.2B溶劑 (RMK00074) . ★CLEAR 雙供給管口外八（朝漆盤邊邊）★ (RMK00074) . 2014/01/09 決議：為了避免白板邊波鍍鋅送烤漆需加鋼套桶 (RMK00074) . 每次生產白板，其第一顆母鋼之第二分切鋼捲與最後一顆分切鋼捲需當班將鋼捲送到RCL量測平坦度(頭、尾與每100米以及內圈50米處)。 (RMK00074) . 【品檢】每母鋼最後分切尾板需量測板形,NG送RCL切除 (RMK00347) . 【品檢】30cm*全寬試片在裁切作為A4保留試片時,勿將保護膜撕下 (RMK00347) . 【品檢】確認板面是否龜裂 *測試人員需協助2米板確認 (RMK00347) . 【捲取】注意！本單為直立式包裝。禁用STAGGER捲取送包裝！送RCL重處理例外。 (RMK00512) . 【抽氣量】白色系在CC1生產時,FINISH抽氣量請設定250,如生產中發生色差b值異常升高,請股長再加大抽氣量因應 (RMK00560) . 【套桶】請使用與"訂單同寬之紙套筒"！因弘博反映內圈都有損傷，經判定可能是因為吊運時(翻轉)造成 (RMK00680) | 訂單:2503DFD083/002 CC2 <生產備註> 事項如下 . 若冷軋厚度≦0.3MM,且未加鋼套筒,請出口主操加貼"請勿堆疊"標籤 (RMK00070) . AWA112面漆膜厚≧90g/m2(約8u)且板溫=245±5℃以防擦拭性NG (RMK00074) . 濾心及稀釋:1PA11=25u(NO.2B),AWA11=5u(原液),BLE31(R.N)=50u(NO.2D) (RMK00074) . L=55mpm,生產2小時後請擦拭T/L工輥 (RMK00074) . 1PA11(RN塗裝),黏度=47±5秒,A=140±10%,P=89±5mpm (RMK00074) . AWA11(R.N塗裝),雙供給(A=125±10%,P=95±5mpm,APR壓力≦200) (RMK00074) . 面漆已稀釋且生產時才開封,若殘料超過3個月不予以使用 (RMK00074) . CC2生產白板時出口捲曲單位張力=4.2 Kg/mm2,出口收捲≦100M防止斷裂 (RMK00074) . CS決議保護膜接點在捲取前以小刀切割撕離,TSD2再以孔洞折讓處理 (RMK00074) . 股長至出口ACC的地下室觀察每顆母鋼的外觀是否有折痕缺陷 (RMK00074) . 鋼捲缺陷折讓需貼兩張缺陷折讓單,全貼及半貼各一張(半貼預備貼於外包裝) (RMK00074) . 貼上藍底白字"請勿疊放"標籤,要求放在棧板,鋼捲上方,或鋪設海棉墊 (RMK00074) . 整平使用T-Mode並管控壓下量≦10.3mm來防止板面拉裂 (RMK00074) . 保護膜編號=2W1 (RMK00074) . 目前色差管制修改為△L≧-0.7 , △b≦1.5 , △E≦1.5 (RMK00074) . 白板生產前請先清洗PUMP,BASE與CLEAR PUMP清洗請用NO.2B溶劑 (RMK00074) . ★CLEAR 雙供給管口外八（朝漆盤邊邊）★ (RMK00074) . 2014/01/09 決議：為了避免白板邊波鍍鋅送烤漆需加鋼套桶 (RMK00074) . 每次生產白板，其第一顆母鋼之第二分切鋼捲與最後一顆分切鋼捲需當班將鋼捲送到RCL量測平坦度(頭、尾與每100米以及內圈50米處)。 (RMK00074) . 20120627晨會決議 CC2生產 PPGI 時請使用表調 (RMK00191) . 【品檢】每母鋼最後分切尾板需量測板形,NG送RCL切除 (RMK00347) . 【品檢】30cm*全寬試片在裁切作為A4保留試片時,勿將保護膜撕下 (RMK00347) . 【品檢】確認板面是否龜裂 *測試人員需協助2米板確認 (RMK00347) . 【捲取】注意！本單為直立式包裝。禁用STAGGER捲取送包裝！送RCL重處理例外。 (RMK00512) . 【抽氣量】白色系在CC1生產時,FINISH抽氣量請設定250,如生產中發生色差b值異常升高,請股長再加大抽氣量因應 (RMK00560) . 【套桶】請使用與"訂單同寬之紙套筒"！因弘博反映內圈都有損傷，經判定可能是因為吊運時(翻轉)造成 (RMK00680) | 訂單:2503DFD083/002 RCL <生產備註> 事項如下 . 貼上藍底白字"請勿疊放"標籤,要求放在棧板,鋼捲上方,或鋪設海棉墊 (RMK00074) . 2014/01/09 決議：為了避免白板邊波鍍鋅送烤漆需加鋼套桶 (RMK00074) . 【捲取】注意！本單為直立式包裝。禁用STAGGER捲取送包裝！送RCL重處理例外。 (RMK00512) | 訂單:2503DFD083/002 CCPK <生產備註> 事項如下 . 貼上藍底白字"請勿疊放"標籤,要求放在棧板,鋼捲上方,或鋪設海棉墊 (RMK00074) | 訂單:2503DFD083/002 CGQC 無 <品檢備註> 事項 | 訂單:2503DFD083/002 CCQC <品檢備註> 事項如下 . 目前色差管制修改為△L≧-0.7 , △b≦1.5 , △E≦1.5 (RMK00074) . 每次生產白板，其第一顆母鋼之第二分切鋼捲與最後一顆分切鋼捲需當班將鋼捲送到RCL量測平坦度(頭、尾與每100米以及內圈50米處)。 (RMK00074) . 【品檢】每母鋼最後分切尾板需量測板形,NG送RCL切除 (RMK00347) . 【品檢】30cm*全寬試片在裁切作為A4保留試片時,勿將保護膜撕下 (RMK00347) . 【品檢】確認板面是否龜裂 *測試人員需協助2米板確認 (RMK00347) . 【捲取】注意！本單為直立式包裝。禁用STAGGER捲取送包裝！送RCL重處理例外。 (RMK00512) . 【套桶】請使用與"訂單同寬之紙套筒"！因弘博反映內圈都有損傷，經判定可能是因為吊運時(翻轉)造成 (RMK00680) | 訂單:2503DFD083/002 TOL 無 <生產備註> 事項 |  | 訂單 2503DFD083/002 修改記錄如下: 20250321 08:58:38 (21003) 退火碼: >> S1, 用途碼: >> CIR005, 背面標示: >> C100, 訂單背面顏色(五碼): >> BLE31, 背面漆膜厚: >> NOM, 背面漆塗漆型式幾塗幾烤: >> 2, 鉻酸鹽: >> Z, 訂單厚度: >> 0.3, 訂單重: >> 20, 重量容許率(下限): >> 10, 重量容許率(上限): >> 10, 訂單寬度: >> 988, 鍍製方式: >> AC, 鋼捲內徑: >> 508, 鋼捲下限重: >> 1.2, 鋼捲上限重: >> 1.6, 壓花條件碼: >> -, 表面花紋: >> Z, 綠色識別碼: >> -, 印刷輥號: >> -, 產品代碼: >> PPGI, 皮膜碼: >> -, 單位別: >> M, 油品種類: >> Z, 塗油量: >> Z, 包裝代碼: >> S7 , 保護膜碼: >> 2W1, 客戶試片取樣型式: >> -, 調質碼: >> S, 套筒碼: >> E , 規格: >> CGCC-10, 製造標準: >> SYSCO, 表面處理劑種類: >> Z, 表面處理劑塗佈量: >> Z, 伸長率測試: >> N, 硬度測試碼: >> N, 抗拉強度測試: >> N, 降伏強度測試: >> N, 厚度變異: >> 0, 訂單正面顏色(五碼): >> AWA11, 正面漆膜厚: >> NOM, 正面漆塗漆型式幾塗幾烤: >> 2, 修邊碼: >> Y, 重量碼: >> AW, 鋼捲捲向: >> I, 鍍層碼: >> Z12, | *:
PPGI | 2503DFD083/003 | 1. 警語：確認背面光澤若≧70，且CR≦0.38MM之訂單強制使用鋼套筒"S" (OFP00365)-{.不符.} | 1. 薄(<=0.3),寬(>=1100)板訂單增加配料寬度(熱軋寬-產品訂單寬>=15MM) (OFP00414)-{.不符.} | 1. 請確認白板產品於鍍鋅套桶碼欄位+S& SKP ROLLER=B1 (OFP00205)-{.不符.} 2. 警語：確認背面光澤若≧70，且CR≦0.38MM之訂單強制使用鋼套筒"S" (OFP00365)-{.不符.} 3. 高光新增備註（適用非直立式包裝）：請出口每顆鋼捲貼紅色 " 禁止疊放 " 貼紙，如果有套桶S最多2層 (OFP00366)-{.不符.} 4. 薄(<=0.3),寬(>=1100)板訂單增加配料寬度(熱軋寬-產品訂單寬>=15MM) (OFP00414)-{.不符.} 5. 【提醒】！本單為直立式包裝，嚴禁鍍鋅或烤漆後以STAGGER捲取 (OFP00451)-{.不符.} 6. ●請於訂單追蹤註記"本單寬度XXXX 訂單噸數 XX。請現場準備與訂單寬度相同的套桶"● (OFP00657)-{.不符.} 7. 【白板塗料入廠到生產時間管制】TO PP 白板塗料入廠到生產時間管制目標 5-7 天 (OFP00702)-{.不符.} | 訂單:2503DFD083/003 CPL <生產備註> 事項如下 . 除HGI/ HGL 訂單邊緣不噴油. 其餘皆側緣噴油 (RMK00285) | 訂單:2503DFD083/003 CR1 <生產備註> 事項如下 . 板形目標-避免大中波來防止下製程折痕,邊波急峻度越小越佳 (RMK00074) . 建議白天開始生產, 末Pass≦600mpm, Coolant≧2.5%, WR Ra=0.2~0.25 (RMK00074) . 首顆鋼捲先以其它非白板訂單的鋼捲來作為Warm up coil (RMK00074) . CR1生產請先以4尺板消除BUR生產3尺板所造成的EDGE MARK (RMK00074) . CR1以6號、7號CHOCK，CR2 參考振動輥痕管制表公告 可使用之CHOCK號碼生產 (RMK00074) . 每組工輥生產之第一顆鋼捲, 檢查振動輥痕或砂輪痕 (RMK00307) | 訂單:2503DFD083/003 CR2 <生產備註> 事項如下 . 板形目標-避免大中波來防止下製程折痕,邊波急峻度越小越佳 (RMK00074) . 建議白天開始生產, 末Pass≦600mpm, Coolant≧2.5%, WR Ra=0.2~0.25 (RMK00074) . 首顆鋼捲先以其它非白板訂單的鋼捲來作為Warm up coil (RMK00074) . CR1生產請先以4尺板消除BUR生產3尺板所造成的EDGE MARK (RMK00074) . CR1以6號、7號CHOCK，CR2 參考振動輥痕管制表公告 可使用之CHOCK號碼生產 (RMK00074) . 每組工輥生產之第一顆鋼捲, 檢查振動輥痕或砂輪痕 (RMK00307) . 完軋厚度0.3mm以下薄板訂單軋延顆數上限"5"顆避免震動輥痕。 (RMK00710) | 訂單:2503DFD083/003 CG1 <生產備註> 事項如下 . Pot溫度=465±5℃,Nozzle熱風溫度≧280℃,Nozzle Gap及風壓越小越好 (RMK00074) . SkP上下輥Ra=0.5~0.8,出口管制板面Ra≦0.65, EL%≧3%及標示可塗面 (RMK00074) . 邊波≦3mm,中波≦1mm,急峻度≦0.5%,弓形度≦5mm/300mm,應變痕≦5mm (RMK00074) . Pb-less生產,不允許Dent Mark ,SKP鋅粉印痕,折痕,垂痕,Nozzle Mark (RMK00074) . 管制單面鍍層=60~70g/m2,收捲大鋼捲時若有鼓起疑慮可改為stagger盤捲 (RMK00074) . 入口 L/C控制於50%內, Support Roller及NO.3 T/M Roller觀察有無折痕 (RMK00074) . 品檢員會同股長於出口端觀察第一顆產出鋼捲吊起時有無折痕 (RMK00074) . 2014/01/09 決議：為了避免白板邊波鍍鋅送烤漆需加鋼套桶 (RMK00074) . 鍍層量有上限管制，排程變換前後一顆分切請U3暫留，待產線確認鍍層量後再行處置。 (RMK00074) | 訂單:2503DFD083/003 CG2 <生產備註> 事項如下 . Pot溫度=465±5℃,Nozzle熱風溫度≧280℃,Nozzle Gap及風壓越小越好 (RMK00074) . SkP上下輥Ra=0.5~0.8,出口管制板面Ra≦0.65, EL%≧3%及標示可塗面 (RMK00074) . 邊波≦3mm,中波≦1mm,急峻度≦0.5%,弓形度≦5mm/300mm,應變痕≦5mm (RMK00074) . Pb-less生產,不允許Dent Mark ,SKP鋅粉印痕,折痕,垂痕,Nozzle Mark (RMK00074) . 管制單面鍍層=60~70g/m2,收捲大鋼捲時若有鼓起疑慮可改為stagger盤捲 (RMK00074) . 入口 L/C控制於50%內, Support Roller及NO.3 T/M Roller觀察有無折痕 (RMK00074) . 品檢員會同股長於出口端觀察第一顆產出鋼捲吊起時有無折痕 (RMK00074) . 2014/01/09 決議：為了避免白板邊波鍍鋅送烤漆需加鋼套桶 (RMK00074) . 鍍層量有上限管制，排程變換前後一顆分切請U3暫留，待產線確認鍍層量後再行處置。 (RMK00074) | 訂單:2503DFD083/003 CC1 <生產備註> 事項如下 . 若冷軋厚度≦0.3MM,且未加鋼套筒,請出口主操加貼"請勿堆疊"標籤 (RMK00070) . AWA112面漆膜厚≧90g/m2(約8u)且板溫=245±5℃以防擦拭性NG (RMK00074) . 濾心及稀釋:1PA11=25u(NO.2B),AWA11=5u(原液),BLE31(R.N)=50u(NO.2D) (RMK00074) . L=55mpm,生產2小時後請擦拭T/L工輥 (RMK00074) . 1PA11(RN塗裝),黏度=47±5秒,A=140±10%,P=89±5mpm (RMK00074) . AWA11(R.N塗裝),雙供給(A=125±10%,P=95±5mpm,APR壓力≦200) (RMK00074) . 面漆已稀釋且生產時才開封,若殘料超過3個月不予以使用 (RMK00074) . CC2生產白板時出口捲曲單位張力=4.2 Kg/mm2,出口收捲≦100M防止斷裂 (RMK00074) . CS決議保護膜接點在捲取前以小刀切割撕離,TSD2再以孔洞折讓處理 (RMK00074) . 股長至出口ACC的地下室觀察每顆母鋼的外觀是否有折痕缺陷 (RMK00074) . 鋼捲缺陷折讓需貼兩張缺陷折讓單,全貼及半貼各一張(半貼預備貼於外包裝) (RMK00074) . 貼上藍底白字"請勿疊放"標籤,要求放在棧板,鋼捲上方,或鋪設海棉墊 (RMK00074) . 整平使用T-Mode並管控壓下量≦10.3mm來防止板面拉裂 (RMK00074) . 保護膜編號=2W1 (RMK00074) . 目前色差管制修改為△L≧-0.7 , △b≦1.5 , △E≦1.5 (RMK00074) . 白板生產前請先清洗PUMP,BASE與CLEAR PUMP清洗請用NO.2B溶劑 (RMK00074) . ★CLEAR 雙供給管口外八（朝漆盤邊邊）★ (RMK00074) . 2014/01/09 決議：為了避免白板邊波鍍鋅送烤漆需加鋼套桶 (RMK00074) . 每次生產白板，其第一顆母鋼之第二分切鋼捲與最後一顆分切鋼捲需當班將鋼捲送到RCL量測平坦度(頭、尾與每100米以及內圈50米處)。 (RMK00074) . 【品檢】每母鋼最後分切尾板需量測板形,NG送RCL切除 (RMK00347) . 【品檢】30cm*全寬試片在裁切作為A4保留試片時,勿將保護膜撕下 (RMK00347) . 【品檢】確認板面是否龜裂 *測試人員需協助2米板確認 (RMK00347) . 【捲取】注意！本單為直立式包裝。禁用STAGGER捲取送包裝！送RCL重處理例外。 (RMK00512) . 【抽氣量】白色系在CC1生產時,FINISH抽氣量請設定250,如生產中發生色差b值異常升高,請股長再加大抽氣量因應 (RMK00560) . 【套桶】請使用與"訂單同寬之紙套筒"！因弘博反映內圈都有損傷，經判定可能是因為吊運時(翻轉)造成 (RMK00680) | 訂單:2503DFD083/003 CC2 <生產備註> 事項如下 . 若冷軋厚度≦0.3MM,且未加鋼套筒,請出口主操加貼"請勿堆疊"標籤 (RMK00070) . AWA112面漆膜厚≧90g/m2(約8u)且板溫=245±5℃以防擦拭性NG (RMK00074) . 濾心及稀釋:1PA11=25u(NO.2B),AWA11=5u(原液),BLE31(R.N)=50u(NO.2D) (RMK00074) . L=55mpm,生產2小時後請擦拭T/L工輥 (RMK00074) . 1PA11(RN塗裝),黏度=47±5秒,A=140±10%,P=89±5mpm (RMK00074) . AWA11(R.N塗裝),雙供給(A=125±10%,P=95±5mpm,APR壓力≦200) (RMK00074) . 面漆已稀釋且生產時才開封,若殘料超過3個月不予以使用 (RMK00074) . CC2生產白板時出口捲曲單位張力=4.2 Kg/mm2,出口收捲≦100M防止斷裂 (RMK00074) . CS決議保護膜接點在捲取前以小刀切割撕離,TSD2再以孔洞折讓處理 (RMK00074) . 股長至出口ACC的地下室觀察每顆母鋼的外觀是否有折痕缺陷 (RMK00074) . 鋼捲缺陷折讓需貼兩張缺陷折讓單,全貼及半貼各一張(半貼預備貼於外包裝) (RMK00074) . 貼上藍底白字"請勿疊放"標籤,要求放在棧板,鋼捲上方,或鋪設海棉墊 (RMK00074) . 整平使用T-Mode並管控壓下量≦10.3mm來防止板面拉裂 (RMK00074) . 保護膜編號=2W1 (RMK00074) . 目前色差管制修改為△L≧-0.7 , △b≦1.5 , △E≦1.5 (RMK00074) . 白板生產前請先清洗PUMP,BASE與CLEAR PUMP清洗請用NO.2B溶劑 (RMK00074) . ★CLEAR 雙供給管口外八（朝漆盤邊邊）★ (RMK00074) . 2014/01/09 決議：為了避免白板邊波鍍鋅送烤漆需加鋼套桶 (RMK00074) . 每次生產白板，其第一顆母鋼之第二分切鋼捲與最後一顆分切鋼捲需當班將鋼捲送到RCL量測平坦度(頭、尾與每100米以及內圈50米處)。 (RMK00074) . 20120627晨會決議 CC2生產 PPGI 時請使用表調 (RMK00191) . 【品檢】每母鋼最後分切尾板需量測板形,NG送RCL切除 (RMK00347) . 【品檢】30cm*全寬試片在裁切作為A4保留試片時,勿將保護膜撕下 (RMK00347) . 【品檢】確認板面是否龜裂 *測試人員需協助2米板確認 (RMK00347) . 【捲取】注意！本單為直立式包裝。禁用STAGGER捲取送包裝！送RCL重處理例外。 (RMK00512) . 【抽氣量】白色系在CC1生產時,FINISH抽氣量請設定250,如生產中發生色差b值異常升高,請股長再加大抽氣量因應 (RMK00560) . 【套桶】請使用與"訂單同寬之紙套筒"！因弘博反映內圈都有損傷，經判定可能是因為吊運時(翻轉)造成 (RMK00680) | 訂單:2503DFD083/003 RCL <生產備註> 事項如下 . 貼上藍底白字"請勿疊放"標籤,要求放在棧板,鋼捲上方,或鋪設海棉墊 (RMK00074) . 2014/01/09 決議：為了避免白板邊波鍍鋅送烤漆需加鋼套桶 (RMK00074) . 【捲取】注意！本單為直立式包裝。禁用STAGGER捲取送包裝！送RCL重處理例外。 (RMK00512) | 訂單:2503DFD083/003 CCPK <生產備註> 事項如下 . 貼上藍底白字"請勿疊放"標籤,要求放在棧板,鋼捲上方,或鋪設海棉墊 (RMK00074) | 訂單:2503DFD083/003 CGQC 無 <品檢備註> 事項 | 訂單:2503DFD083/003 CCQC <品檢備註> 事項如下 . 目前色差管制修改為△L≧-0.7 , △b≦1.5 , △E≦1.5 (RMK00074) . 每次生產白板，其第一顆母鋼之第二分切鋼捲與最後一顆分切鋼捲需當班將鋼捲送到RCL量測平坦度(頭、尾與每100米以及內圈50米處)。 (RMK00074) . 【品檢】每母鋼最後分切尾板需量測板形,NG送RCL切除 (RMK00347) . 【品檢】30cm*全寬試片在裁切作為A4保留試片時,勿將保護膜撕下 (RMK00347) . 【品檢】確認板面是否龜裂 *測試人員需協助2米板確認 (RMK00347) . 【捲取】注意！本單為直立式包裝。禁用STAGGER捲取送包裝！送RCL重處理例外。 (RMK00512) . 【套桶】請使用與"訂單同寬之紙套筒"！因弘博反映內圈都有損傷，經判定可能是因為吊運時(翻轉)造成 (RMK00680) | 訂單:2503DFD083/003 TOL 無 <生產備註> 事項 |  | 訂單 2503DFD083/003 修改記錄如下: 20250321 08:58:40 (21003) 退火碼: >> S1, 用途碼: >> CIR005, 背面標示: >> C100, 訂單背面顏色(五碼): >> BLE31, 背面漆膜厚: >> NOM, 背面漆塗漆型式幾塗幾烤: >> 2, 鉻酸鹽: >> Z, 訂單厚度: >> 0.3, 訂單重: >> 20, 重量容許率(下限): >> 10, 重量容許率(上限): >> 10, 訂單寬度: >> 1190, 鍍製方式: >> AC, 鋼捲內徑: >> 508, 鋼捲下限重: >> 1.2, 鋼捲上限重: >> 1.6, 壓花條件碼: >> -, 表面花紋: >> Z, 綠色識別碼: >> -, 印刷輥號: >> -, 產品代碼: >> PPGI, 皮膜碼: >> -, 單位別: >> M, 油品種類: >> Z, 塗油量: >> Z, 包裝代碼: >> S7 , 保護膜碼: >> 2W1, 客戶試片取樣型式: >> -, 調質碼: >> S, 套筒碼: >> E , 規格: >> CGCC-10, 製造標準: >> SYSCO, 表面處理劑種類: >> Z, 表面處理劑塗佈量: >> Z, 伸長率測試: >> N, 硬度測試碼: >> N, 抗拉強度測試: >> N, 降伏強度測試: >> N, 厚度變異: >> 0, 訂單正面顏色(五碼): >> AWA11, 正面漆膜厚: >> NOM, 正面漆塗漆型式幾塗幾烤: >> 2, 修邊碼: >> Y, 重量碼: >> AW, 鋼捲捲向: >> I, 鍍層碼: >> Z12, | *: | [訂單訊息通知] 2025/03/27 上午 08:26:21 *** (秦大維 >> 通知 >> Winnie Chang, Emily Hong) 訊息 : 防呆有云" 薄(<=0.3),寬(>=1100)板訂單增加配料寬度(熱軋寬-產品訂單寬>=15MM) "....我調閱白板寬度1190者大都配 1205~1225。因白板重板形請慎思
PPGL | 2503DFD084/001 | 1. 單捲限重檢核 (原料重:15~20, 分切困難:15.00~16.00,20, 單捲限重:4.00~5.00)(OFP00031)-{.不符.} | 1. 部分大陸料含B元素超過CNS規範管制，故請原料CNS規範之訂單不要配大陸料 (OFP00684)-{.不符.} | 1. 訂單若有厚度變異，冷軋厚度公差比照烤漆計算公式 , 但最小為 1/2 公差做設定 (OFP00254)-{.不符.} 2. "偏薄要求訂單" 鍍後厚度減 鍍後厚度下限需大於 0.02 MM,以免發生厚度不足狀況 (OFP00369)-{.不符.} 3. 部分大陸料含B元素超過CNS規範管制，故請原料CNS規範之訂單不要配大陸料 (OFP00684)-{.不符.} | 訂單:2503DFD084/001 CPL <生產備註> 事項如下 . 除HGI/ HGL 訂單邊緣不噴油. 其餘皆側緣噴油 (RMK00285) | 訂單:2503DFD084/001 CR1 <生產備註> 事項如下 . 完軋寬度超出管制值上限≦2mm時,冷軋繼續生產並填寫品質異常通報單給鍍鋅線,以便調整張力與板溫 (RMK00278) | 訂單:2503DFD084/001 CR2 <生產備註> 事項如下 . 完軋寬度超出管制值上限≦2mm時,冷軋繼續生產並填寫品質異常通報單給鍍鋅線,以便調整張力與板溫 (RMK00278) | 訂單:2503DFD084/001 CG1 <生產備註> 事項如下 . 平板類,鍍鋅生產時SKIN PASS & T/L 請依據鍍鋅標準規定生產 (RMK00100) . 鍍鋅表面不可有鋅痕、壓痕、凹陷、及刮傷 、應變痕等。 (RMK00100) . 出口鋼捲盤捲後目視不允許有鼓起. (RMK00100) | 訂單:2503DFD084/001 CG2 <生產備註> 事項如下 . 平板類,鍍鋅生產時SKIN PASS & T/L 請依據鍍鋅標準規定生產 (RMK00100) . 鍍鋅表面不可有鋅痕、壓痕、凹陷、及刮傷 、應變痕等。 (RMK00100) . 出口鋼捲盤捲後目視不允許有鼓起. (RMK00100) | 訂單:2503DFD084/001 CC1 <生產備註> 事項如下 . 【分切】已經告知營業分切有問題，營業不回應。因此當分切困難時請找 "玲翎" (RMK-E_CHIN) . 1.本單若塗裝背面漆一律改為REVERSE COATING 例外訂單如下敘述 (RMK00163) . 2.例外訂單為R字頭超低光澤與PVDF (＞25μ)，背面漆可改 NATURE COATING，但搭配底漆避免遮蓋性不佳 (RMK00163) . ★品檢注意！JIS&CNS 訂單必須每滿50噸一定要再做一次TEST (RMK00259) | 訂單:2503DFD084/001 CC2 <生產備註> 事項如下 . 【分切】已經告知營業分切有問題，營業不回應。因此當分切困難時請找 "玲翎" (RMK-E_CHIN) . 1.本單若塗裝背面漆一律改為REVERSE COATING 例外訂單如下敘述 (RMK00163) . 2.例外訂單為R字頭超低光澤與PVDF (＞25μ)，背面漆可改 NATURE COATING，但搭配底漆避免遮蓋性不佳 (RMK00163) . ★品檢注意！JIS&CNS 訂單必須每滿50噸一定要再做一次TEST (RMK00259) | 訂單:2503DFD084/001 RCL 無 <生產備註> 事項 | 訂單:2503DFD084/001 CCPK 無 <生產備註> 事項 | 訂單:2503DFD084/001 CGQC 無 <品檢備註> 事項 | 訂單:2503DFD084/001 CCQC <品檢備註> 事項如下 . 【分切】已經告知營業分切有問題，營業不回應。因此當分切困難時請找 "玲翎" (RMK-E_CHIN) . 1.本單若塗裝背面漆一律改為REVERSE COATING 例外訂單如下敘述 (RMK00163) . 2.例外訂單為R字頭超低光澤與PVDF (＞25μ)，背面漆可改 NATURE COATING，但搭配底漆避免遮蓋性不佳 (RMK00163) . ★品檢注意！JIS&CNS 訂單必須每滿50噸一定要再做一次TEST (RMK00259) | 訂單:2503DFD084/001 TOL 無 <生產備註> 事項 | 【分切】已經告知營業分切有問題，營業不回應。因此當分切困難時請找 "玲翎"^^/CC1/CC2/CCQC/ <<.E_CHIN 2025/03/28 08:21.>> | 訂單 2503DFD084/001 修改記錄如下: 20250423 10:41:43 (22030) 退火碼: >> S1, 用途碼: >> CIA008, 背面標示: >> C814, 訂單背面顏色(五碼): >> BW73Y, 背面漆膜厚: >> 12.5, 背面漆塗漆型式幾塗幾烤: >> 2, 鉻酸鹽: >> Z, 訂單厚度: >> 0.52, 訂單重: >> 20, 重量容許率(下限): >> 10, 重量容許率(上限): >> 10, 訂單寬度: >> 914, 鍍製方式: >> AC, 鋼捲內徑: >> 508, 鋼捲下限重: >> 4, 鋼捲上限重: >> 5, 壓花條件碼: >> -, 表面花紋: >> R, 綠色識別碼: >> -, 印刷輥號: >> -, 產品代碼: >> PPGL, 皮膜碼: >> -, 單位別: >> M, 油品種類: >> Z, 塗油量: >> Z, 包裝代碼: >> D2 , 保護膜碼: >> -, 客戶試片取樣數量: >> 0, 客戶試片取樣型式: >> -, 調質碼: >> S, 套筒碼: >> R , 規格: >> CGLC400-20, 製造標準: >> CNS, 表面處理劑種類: >> Z, 表面處理劑塗佈量: >> Z, 伸長率測試: >> N, 硬度測試碼: >> N, 抗拉強度測試: >> N, 降伏強度測試: >> N, 厚度變異: >> -1.4, 訂單正面顏色(五碼): >> SY356, 正面漆膜厚: >> 25, 正面漆塗漆型式幾塗幾烤: >> 2, 修邊碼: >> Y, 重量碼: >> AW, 鋼捲捲向: >> I, 鍍層碼: >> AZ150, | H:厚度偏薄 | [訂單訊息通知] 2025/04/30 下午 03:28:16 *** (秦大維 >> 通知 >> Lynn Hsu) 訊息 : 單捲限重檢核 (原料重:15~20, 分切困難:15.00~16.00,20, 單捲限重:4.00~5.00)--->可改 3.7～5 即可。本單照審有異議再退單
PPGL | 2503DFD084/003 |  | 1. 部分大陸料含B元素超過CNS規範管制，故請原料CNS規範之訂單不要配大陸料 (OFP00684)-{.不符.} | 1. 訂單若有厚度變異，冷軋厚度公差比照烤漆計算公式 , 但最小為 1/2 公差做設定 (OFP00254)-{.不符.} 2. "偏薄要求訂單" 鍍後厚度減 鍍後厚度下限需大於 0.02 MM,以免發生厚度不足狀況 (OFP00369)-{.不符.} 3. 部分大陸料含B元素超過CNS規範管制，故請原料CNS規範之訂單不要配大陸料 (OFP00684)-{.不符.} | 訂單:2503DFD084/003 CPL <生產備註> 事項如下 . 除HGI/ HGL 訂單邊緣不噴油. 其餘皆側緣噴油 (RMK00285) | 訂單:2503DFD084/003 CR1 <生產備註> 事項如下 . 完軋寬度超出管制值上限≦2mm時,冷軋繼續生產並填寫品質異常通報單給鍍鋅線,以便調整張力與板溫 (RMK00278) | 訂單:2503DFD084/003 CR2 <生產備註> 事項如下 . 完軋寬度超出管制值上限≦2mm時,冷軋繼續生產並填寫品質異常通報單給鍍鋅線,以便調整張力與板溫 (RMK00278) | 訂單:2503DFD084/003 CG1 <生產備註> 事項如下 . 平板類,鍍鋅生產時SKIN PASS & T/L 請依據鍍鋅標準規定生產 (RMK00100) . 鍍鋅表面不可有鋅痕、壓痕、凹陷、及刮傷 、應變痕等。 (RMK00100) . 出口鋼捲盤捲後目視不允許有鼓起. (RMK00100) | 訂單:2503DFD084/003 CG2 <生產備註> 事項如下 . 平板類,鍍鋅生產時SKIN PASS & T/L 請依據鍍鋅標準規定生產 (RMK00100) . 鍍鋅表面不可有鋅痕、壓痕、凹陷、及刮傷 、應變痕等。 (RMK00100) . 出口鋼捲盤捲後目視不允許有鼓起. (RMK00100) | 訂單:2503DFD084/003 CC1 <生產備註> 事項如下 . 1.本單若塗裝背面漆一律改為REVERSE COATING 例外訂單如下敘述 (RMK00163) . 2.例外訂單為R字頭超低光澤與PVDF (＞25μ)，背面漆可改 NATURE COATING，但搭配底漆避免遮蓋性不佳 (RMK00163) . ★品檢注意！JIS&CNS 訂單必須每滿50噸一定要再做一次TEST (RMK00259) | 訂單:2503DFD084/003 CC2 <生產備註> 事項如下 . 1.本單若塗裝背面漆一律改為REVERSE COATING 例外訂單如下敘述 (RMK00163) . 2.例外訂單為R字頭超低光澤與PVDF (＞25μ)，背面漆可改 NATURE COATING，但搭配底漆避免遮蓋性不佳 (RMK00163) . ★品檢注意！JIS&CNS 訂單必須每滿50噸一定要再做一次TEST (RMK00259) | 訂單:2503DFD084/003 RCL 無 <生產備註> 事項 | 訂單:2503DFD084/003 CCPK 無 <生產備註> 事項 | 訂單:2503DFD084/003 CGQC 無 <品檢備註> 事項 | 訂單:2503DFD084/003 CCQC <品檢備註> 事項如下 . 1.本單若塗裝背面漆一律改為REVERSE COATING 例外訂單如下敘述 (RMK00163) . 2.例外訂單為R字頭超低光澤與PVDF (＞25μ)，背面漆可改 NATURE COATING，但搭配底漆避免遮蓋性不佳 (RMK00163) . ★品檢注意！JIS&CNS 訂單必須每滿50噸一定要再做一次TEST (RMK00259) | 訂單:2503DFD084/003 TOL 無 <生產備註> 事項 |  | 訂單 2503DFD084/003 修改記錄如下: 20250324 13:03:57 (24025) 退火碼: >> S1, 用途碼: >> CIA008, 背面標示: >> C814, 訂單背面顏色(五碼): >> BW73Y, 背面漆膜厚: >> 12.5, 背面漆塗漆型式幾塗幾烤: >> 2, 鉻酸鹽: >> Z, 訂單厚度: >> 0.52, 訂單重: >> 20, 重量容許率(下限): >> 10, 重量容許率(上限): >> 10, 訂單寬度: >> 1219, 鍍製方式: >> AC, 鋼捲內徑: >> 508, 鋼捲下限重: >> 3, 鋼捲上限重: >> 5, 壓花條件碼: >> -, 表面花紋: >> R, 綠色識別碼: >> -, 印刷輥號: >> -, 產品代碼: >> PPGL, 皮膜碼: >> -, 單位別: >> M, 油品種類: >> Z, 塗油量: >> Z, 包裝代碼: >> D2 , 保護膜碼: >> -, 客戶試片取樣數量: >> 0, 客戶試片取樣型式: >> -, 調質碼: >> S, 套筒碼: >> R , 規格: >> CGLC400-20, 製造標準: >> CNS, 表面處理劑種類: >> Z, 表面處理劑塗佈量: >> Z, 伸長率測試: >> N, 硬度測試碼: >> N, 抗拉強度測試: >> N, 降伏強度測試: >> N, 厚度變異: >> -1.4, 訂單正面顏色(五碼): >> SY356, 正面漆膜厚: >> 25, 正面漆塗漆型式幾塗幾烤: >> 2, 修邊碼: >> Y, 重量碼: >> AW, 鋼捲捲向: >> I, 鍍層碼: >> AZ150, | H:厚度偏薄
PPGL | 2503DFD087/001 |  | 1. 部分大陸料含B元素超過CNS規範管制，故請原料CNS規範之訂單不要配大陸料 (OFP00684)-{.不符.} | 1. 訂單若有厚度變異，冷軋厚度公差比照烤漆計算公式 , 但最小為 1/2 公差做設定 (OFP00254)-{.不符.} 2. "偏薄要求訂單" 鍍後厚度減 鍍後厚度下限需大於 0.02 MM,以免發生厚度不足狀況 (OFP00369)-{.不符.} 3. 部分大陸料含B元素超過CNS規範管制，故請原料CNS規範之訂單不要配大陸料 (OFP00684)-{.不符.} | 訂單:2503DFD087/001 CPL <生產備註> 事項如下 . 除HGI/ HGL 訂單邊緣不噴油. 其餘皆側緣噴油 (RMK00285) | 訂單:2503DFD087/001 CR1 <生產備註> 事項如下 . 完軋寬度超出管制值上限≦2mm時,冷軋繼續生產並填寫品質異常通報單給鍍鋅線,以便調整張力與板溫 (RMK00278) | 訂單:2503DFD087/001 CR2 <生產備註> 事項如下 . 完軋寬度超出管制值上限≦2mm時,冷軋繼續生產並填寫品質異常通報單給鍍鋅線,以便調整張力與板溫 (RMK00278) | 訂單:2503DFD087/001 CG1 <生產備註> 事項如下 . 平板類,鍍鋅生產時SKIN PASS & T/L 請依據鍍鋅標準規定生產 (RMK00100) . 鍍鋅表面不可有鋅痕、壓痕、凹陷、及刮傷 、應變痕等。 (RMK00100) . 出口鋼捲盤捲後目視不允許有鼓起. (RMK00100) | 訂單:2503DFD087/001 CG2 <生產備註> 事項如下 . 平板類,鍍鋅生產時SKIN PASS & T/L 請依據鍍鋅標準規定生產 (RMK00100) . 鍍鋅表面不可有鋅痕、壓痕、凹陷、及刮傷 、應變痕等。 (RMK00100) . 出口鋼捲盤捲後目視不允許有鼓起. (RMK00100) | 訂單:2503DFD087/001 CC1 <生產備註> 事項如下 . 1.本單若塗裝背面漆一律改為REVERSE COATING 例外訂單如下敘述 (RMK00163) . 2.例外訂單為R字頭超低光澤與PVDF (＞25μ)，背面漆可改 NATURE COATING，但搭配底漆避免遮蓋性不佳 (RMK00163) . ★品檢注意！JIS&CNS 訂單必須每滿50噸一定要再做一次TEST (RMK00259) . 【抽氣量】白色系在CC1生產時,FINISH抽氣量請設定250,如生產中發生色差b值異常升高,請股長再加大抽氣量因應 (RMK00560) | 訂單:2503DFD087/001 CC2 <生產備註> 事項如下 . 1.本單若塗裝背面漆一律改為REVERSE COATING 例外訂單如下敘述 (RMK00163) . 2.例外訂單為R字頭超低光澤與PVDF (＞25μ)，背面漆可改 NATURE COATING，但搭配底漆避免遮蓋性不佳 (RMK00163) . ★品檢注意！JIS&CNS 訂單必須每滿50噸一定要再做一次TEST (RMK00259) . 【抽氣量】白色系在CC1生產時,FINISH抽氣量請設定250,如生產中發生色差b值異常升高,請股長再加大抽氣量因應 (RMK00560) | 訂單:2503DFD087/001 RCL 無 <生產備註> 事項 | 訂單:2503DFD087/001 CCPK 無 <生產備註> 事項 | 訂單:2503DFD087/001 CGQC 無 <品檢備註> 事項 | 訂單:2503DFD087/001 CCQC <品檢備註> 事項如下 . 1.本單若塗裝背面漆一律改為REVERSE COATING 例外訂單如下敘述 (RMK00163) . 2.例外訂單為R字頭超低光澤與PVDF (＞25μ)，背面漆可改 NATURE COATING，但搭配底漆避免遮蓋性不佳 (RMK00163) . ★品檢注意！JIS&CNS 訂單必須每滿50噸一定要再做一次TEST (RMK00259) | 訂單:2503DFD087/001 TOL 無 <生產備註> 事項 |  | 訂單 2503DFD087/001 修改記錄如下: 20250325 15:21:25 (22030) 退火碼: >> S1, 用途碼: >> CIA008, 背面標示: >> C814, 訂單背面顏色(五碼): >> BW73Y, 背面漆膜厚: >> 12.5, 背面漆塗漆型式幾塗幾烤: >> 2, 鉻酸鹽: >> Z, 訂單厚度: >> 0.52, 訂單重: >> 70, 重量容許率(下限): >> 10, 重量容許率(上限): >> 10, 訂單寬度: >> 914, 鍍製方式: >> AC, 鋼捲內徑: >> 508, 鋼捲下限重: >> 3.8, 鋼捲上限重: >> 4.9, 壓花條件碼: >> -, 表面花紋: >> R, 綠色識別碼: >> -, 印刷輥號: >> -, 產品代碼: >> PPGL, 皮膜碼: >> -, 單位別: >> M, 油品種類: >> Z, 塗油量: >> Z, 包裝代碼: >> D2 , 保護膜碼: >> -, 客戶試片取樣數量: >> 0, 客戶試片取樣型式: >> -, 調質碼: >> S, 套筒碼: >> R , 規格: >> CGLC400-20, 製造標準: >> CNS, 表面處理劑種類: >> Z, 表面處理劑塗佈量: >> Z, 伸長率測試: >> N, 硬度測試碼: >> N, 抗拉強度測試: >> N, 降伏強度測試: >> N, 厚度變異: >> -1.4, 訂單正面顏色(五碼): >> SW336, 正面漆膜厚: >> 25, 正面漆塗漆型式幾塗幾烤: >> 2, 修邊碼: >> Y, 重量碼: >> AW, 鋼捲捲向: >> I, 鍍層碼: >> AZ150, 20250325 15:24:52 (22030) 鋼捲下限重: 3.8 >> 3.7, 20250325 15:25:42 (22030) 訂單重: 70 >> 80, | H:厚度偏薄
PPGL | 2503DFD088/001 |  | 1. 部分大陸料含B元素超過CNS規範管制，故請原料CNS規範之訂單不要配大陸料 (OFP00684)-{.不符.} | 1. 訂單若有厚度變異，冷軋厚度公差比照烤漆計算公式 , 但最小為 1/2 公差做設定 (OFP00254)-{.不符.} 2. "偏薄要求訂單" 鍍後厚度減 鍍後厚度下限需大於 0.02 MM,以免發生厚度不足狀況 (OFP00369)-{.不符.} 3. 部分大陸料含B元素超過CNS規範管制，故請原料CNS規範之訂單不要配大陸料 (OFP00684)-{.不符.} | 訂單:2503DFD088/001 CPL <生產備註> 事項如下 . 除HGI/ HGL 訂單邊緣不噴油. 其餘皆側緣噴油 (RMK00285) | 訂單:2503DFD088/001 CR1 <生產備註> 事項如下 . 完軋寬度超出管制值上限≦2mm時,冷軋繼續生產並填寫品質異常通報單給鍍鋅線,以便調整張力與板溫 (RMK00278) | 訂單:2503DFD088/001 CR2 <生產備註> 事項如下 . 完軋寬度超出管制值上限≦2mm時,冷軋繼續生產並填寫品質異常通報單給鍍鋅線,以便調整張力與板溫 (RMK00278) | 訂單:2503DFD088/001 CG1 <生產備註> 事項如下 . 平板類,鍍鋅生產時SKIN PASS & T/L 請依據鍍鋅標準規定生產 (RMK00100) . 鍍鋅表面不可有鋅痕、壓痕、凹陷、及刮傷 、應變痕等。 (RMK00100) . 出口鋼捲盤捲後目視不允許有鼓起. (RMK00100) | 訂單:2503DFD088/001 CG2 <生產備註> 事項如下 . 平板類,鍍鋅生產時SKIN PASS & T/L 請依據鍍鋅標準規定生產 (RMK00100) . 鍍鋅表面不可有鋅痕、壓痕、凹陷、及刮傷 、應變痕等。 (RMK00100) . 出口鋼捲盤捲後目視不允許有鼓起. (RMK00100) | 訂單:2503DFD088/001 CC1 <生產備註> 事項如下 . 1.本單若塗裝背面漆一律改為REVERSE COATING 例外訂單如下敘述 (RMK00163) . 2.例外訂單為R字頭超低光澤與PVDF (＞25μ)，背面漆可改 NATURE COATING，但搭配底漆避免遮蓋性不佳 (RMK00163) . ★品檢注意！JIS&CNS 訂單必須每滿50噸一定要再做一次TEST (RMK00259) | 訂單:2503DFD088/001 CC2 <生產備註> 事項如下 . 1.本單若塗裝背面漆一律改為REVERSE COATING 例外訂單如下敘述 (RMK00163) . 2.例外訂單為R字頭超低光澤與PVDF (＞25μ)，背面漆可改 NATURE COATING，但搭配底漆避免遮蓋性不佳 (RMK00163) . ★品檢注意！JIS&CNS 訂單必須每滿50噸一定要再做一次TEST (RMK00259) | 訂單:2503DFD088/001 RCL 無 <生產備註> 事項 | 訂單:2503DFD088/001 CCPK 無 <生產備註> 事項 | 訂單:2503DFD088/001 CGQC 無 <品檢備註> 事項 | 訂單:2503DFD088/001 CCQC <品檢備註> 事項如下 . 1.本單若塗裝背面漆一律改為REVERSE COATING 例外訂單如下敘述 (RMK00163) . 2.例外訂單為R字頭超低光澤與PVDF (＞25μ)，背面漆可改 NATURE COATING，但搭配底漆避免遮蓋性不佳 (RMK00163) . ★品檢注意！JIS&CNS 訂單必須每滿50噸一定要再做一次TEST (RMK00259) | 訂單:2503DFD088/001 TOL 無 <生產備註> 事項 |  | 訂單 2503DFD088/001 修改記錄如下: 20250328 13:02:13 (21003) 退火碼: >> S1, 用途碼: >> CIA008, 背面標示: >> C814, 訂單背面顏色(五碼): >> BW73Y, 背面漆膜厚: >> 12.5, 背面漆塗漆型式幾塗幾烤: >> 2, 鉻酸鹽: >> Z, 訂單厚度: >> 0.52, 訂單重: >> 30, 重量容許率(下限): >> 10, 重量容許率(上限): >> 10, 訂單寬度: >> 914, 鍍製方式: >> AC, 鋼捲內徑: >> 508, 鋼捲下限重: >> 3, 鋼捲上限重: >> 5, 壓花條件碼: >> -, 表面花紋: >> R, 綠色識別碼: >> -, 印刷輥號: >> -, 產品代碼: >> PPGL, 皮膜碼: >> -, 單位別: >> M, 油品種類: >> Z, 塗油量: >> Z, 包裝代碼: >> D2 , 保護膜碼: >> -, 客戶試片取樣型式: >> -, 調質碼: >> S, 套筒碼: >> R , 規格: >> CGLC400-20, 製造標準: >> CNS, 表面處理劑種類: >> Z, 表面處理劑塗佈量: >> Z, 伸長率測試: >> N, 硬度測試碼: >> N, 抗拉強度測試: >> N, 降伏強度測試: >> N, 厚度變異: >> -1.4, 訂單正面顏色(五碼): >> SC218, 正面漆膜厚: >> 25, 正面漆塗漆型式幾塗幾烤: >> 2, 修邊碼: >> Y, 重量碼: >> AW, 鋼捲捲向: >> I, 鍍層碼: >> AZ150, | H:厚度偏薄
PPGL | 2503DFD089/001 | 1. 提醒：CNS 第三類保固 PPGL AZ150（含）以上，PPGI Z27 （含）以上 TOP ≧25U , BK 兩層塗裝 (OFP00448)-{.不符.} 2. 再三提醒確認！CNS &JIS 塗裝 PVDF 需要"3類"耐候等級。並注意鍍層或膜厚是否符合.... (OFP00568)-{.不符.} | 1. 部分大陸料含B元素超過CNS規範管制，故請原料CNS規範之訂單不要配大陸料 (OFP00684)-{.不符.} | 1. 訂單若有厚度變異，冷軋厚度公差比照烤漆計算公式 , 但最小為 1/2 公差做設定 (OFP00254)-{.不符.} 2. "偏薄要求訂單" 鍍後厚度減 鍍後厚度下限需大於 0.02 MM,以免發生厚度不足狀況 (OFP00369)-{.不符.} 3. 提醒：CNS 第三類保固 PPGL AZ150（含）以上，PPGI Z27 （含）以上 TOP ≧25U , BK 兩層塗裝 (OFP00448)-{.不符.} 4. 再三提醒確認！CNS &JIS 塗裝 PVDF 需要"3類"耐候等級。並注意鍍層或膜厚是否符合.... (OFP00568)-{.不符.} 5. 部分大陸料含B元素超過CNS規範管制，故請原料CNS規範之訂單不要配大陸料 (OFP00684)-{.不符.} | 訂單:2503DFD089/001 CPL <生產備註> 事項如下 . 除HGI/ HGL 訂單邊緣不噴油. 其餘皆側緣噴油 (RMK00285) | 訂單:2503DFD089/001 CR1 <生產備註> 事項如下 . 完軋寬度超出管制值上限≦2mm時,冷軋繼續生產並填寫品質異常通報單給鍍鋅線,以便調整張力與板溫 (RMK00278) | 訂單:2503DFD089/001 CR2 <生產備註> 事項如下 . 完軋寬度超出管制值上限≦2mm時,冷軋繼續生產並填寫品質異常通報單給鍍鋅線,以便調整張力與板溫 (RMK00278) | 訂單:2503DFD089/001 CG1 <生產備註> 事項如下 . 平板類,鍍鋅生產時SKIN PASS & T/L 請依據鍍鋅標準規定生產 (RMK00100) . 鍍鋅表面不可有鋅痕、壓痕、凹陷、及刮傷 、應變痕等。 (RMK00100) . 出口鋼捲盤捲後目視不允許有鼓起. (RMK00100) | 訂單:2503DFD089/001 CG2 <生產備註> 事項如下 . 平板類,鍍鋅生產時SKIN PASS & T/L 請依據鍍鋅標準規定生產 (RMK00100) . 鍍鋅表面不可有鋅痕、壓痕、凹陷、及刮傷 、應變痕等。 (RMK00100) . 出口鋼捲盤捲後目視不允許有鼓起. (RMK00100) | 訂單:2503DFD089/001 CC1 <生產備註> 事項如下 . 1.本單若塗裝背面漆一律改為REVERSE COATING 例外訂單如下敘述 (RMK00163) . 2.例外訂單為R字頭超低光澤與PVDF (＞25μ)，背面漆可改 NATURE COATING，但搭配底漆避免遮蓋性不佳 (RMK00163) . ★品檢注意！JIS&CNS 訂單必須每滿50噸一定要再做一次TEST (RMK00259) . 1.有客戶要下CNS第3類,以下備註麻煩CCP與TSD遵循,謝謝! (RMK00394) . 1.1.面漆塗佈量務必>=90%（如果背面用面漆也一樣） (RMK00394) . 1.2.務必留30cm*全寬試片1片,供實驗室委託確認SST與QUV性能。並於試片上註明"SST 2000HRS、QUV 1500HRS" (RMK00394) . 【PMT】本單面漆為"PVDF"，經會議決議需量測板溫並記錄之。每一張排程需量測一次否則追究責任 (RMK00503) | 訂單:2503DFD089/001 CC2 <生產備註> 事項如下 . 1.本單若塗裝背面漆一律改為REVERSE COATING 例外訂單如下敘述 (RMK00163) . 2.例外訂單為R字頭超低光澤與PVDF (＞25μ)，背面漆可改 NATURE COATING，但搭配底漆避免遮蓋性不佳 (RMK00163) . ★品檢注意！JIS&CNS 訂單必須每滿50噸一定要再做一次TEST (RMK00259) . 1.有客戶要下CNS第3類,以下備註麻煩CCP與TSD遵循,謝謝! (RMK00394) . 1.1.面漆塗佈量務必>=90%（如果背面用面漆也一樣） (RMK00394) . 1.2.務必留30cm*全寬試片1片,供實驗室委託確認SST與QUV性能。並於試片上註明"SST 2000HRS、QUV 1500HRS" (RMK00394) . 【PMT】本單面漆為"PVDF"，經會議決議需量測板溫並記錄之。每一張排程需量測一次否則追究責任 (RMK00503) | 訂單:2503DFD089/001 RCL 無 <生產備註> 事項 | 訂單:2503DFD089/001 CCPK 無 <生產備註> 事項 | 訂單:2503DFD089/001 CGQC 無 <品檢備註> 事項 | 訂單:2503DFD089/001 CCQC <品檢備註> 事項如下 . 1.本單若塗裝背面漆一律改為REVERSE COATING 例外訂單如下敘述 (RMK00163) . 2.例外訂單為R字頭超低光澤與PVDF (＞25μ)，背面漆可改 NATURE COATING，但搭配底漆避免遮蓋性不佳 (RMK00163) . ★品檢注意！JIS&CNS 訂單必須每滿50噸一定要再做一次TEST (RMK00259) . 1.有客戶要下CNS第3類,以下備註麻煩CCP與TSD遵循,謝謝! (RMK00394) . 1.1.面漆塗佈量務必>=90%（如果背面用面漆也一樣） (RMK00394) . 1.2.務必留30cm*全寬試片1片,供實驗室委託確認SST與QUV性能。並於試片上註明"SST 2000HRS、QUV 1500HRS" (RMK00394) . 【PMT】本單面漆為"PVDF"，經會議決議需量測板溫並記錄之。每一張排程需量測一次否則追究責任 (RMK00503) | 訂單:2503DFD089/001 TOL 無 <生產備註> 事項 |  | 訂單 2503DFD089/001 修改記錄如下: 20250328 13:02:13 (21003) 退火碼: >> S1, 用途碼: >> CIA008, 背面標示: >> C815, 訂單背面顏色(五碼): >> BW73Y, 背面漆膜厚: >> 12.5, 背面漆塗漆型式幾塗幾烤: >> 2, 鉻酸鹽: >> Z, 訂單厚度: >> 0.52, 訂單重: >> 30, 重量容許率(下限): >> 10, 重量容許率(上限): >> 10, 訂單寬度: >> 914, 鍍製方式: >> AC, 鋼捲內徑: >> 508, 鋼捲下限重: >> 3, 鋼捲上限重: >> 5, 壓花條件碼: >> -, 表面花紋: >> R, 綠色識別碼: >> -, 印刷輥號: >> -, 產品代碼: >> PPGL, 皮膜碼: >> -, 單位別: >> M, 油品種類: >> Z, 塗油量: >> Z, 包裝代碼: >> D2 , 保護膜碼: >> -, 客戶試片取樣型式: >> -, 調質碼: >> S, 套筒碼: >> R , 規格: >> CGLC400-30, 製造標準: >> CNS, 表面處理劑種類: >> Z, 表面處理劑塗佈量: >> Z, 伸長率測試: >> N, 硬度測試碼: >> N, 抗拉強度測試: >> N, 降伏強度測試: >> N, 厚度變異: >> -1.4, 訂單正面顏色(五碼): >> FY326, 正面漆膜厚: >> 25, 正面漆塗漆型式幾塗幾烤: >> 2, 修邊碼: >> Y, 重量碼: >> AW, 鋼捲捲向: >> I, 鍍層碼: >> AZ150, | H:厚度偏薄
PPGL | 2503DFD089/002 | 1. 提醒：CNS 第三類保固 PPGL AZ150（含）以上，PPGI Z27 （含）以上 TOP ≧25U , BK 兩層塗裝 (OFP00448)-{.不符.} 2. 再三提醒確認！CNS &JIS 塗裝 PVDF 需要"3類"耐候等級。並注意鍍層或膜厚是否符合.... (OFP00568)-{.不符.} | 1. 部分大陸料含B元素超過CNS規範管制，故請原料CNS規範之訂單不要配大陸料 (OFP00684)-{.不符.} | 1. 訂單若有厚度變異，冷軋厚度公差比照烤漆計算公式 , 但最小為 1/2 公差做設定 (OFP00254)-{.不符.} 2. "偏薄要求訂單" 鍍後厚度減 鍍後厚度下限需大於 0.02 MM,以免發生厚度不足狀況 (OFP00369)-{.不符.} 3. 提醒：CNS 第三類保固 PPGL AZ150（含）以上，PPGI Z27 （含）以上 TOP ≧25U , BK 兩層塗裝 (OFP00448)-{.不符.} 4. 再三提醒確認！CNS &JIS 塗裝 PVDF 需要"3類"耐候等級。並注意鍍層或膜厚是否符合.... (OFP00568)-{.不符.} 5. 部分大陸料含B元素超過CNS規範管制，故請原料CNS規範之訂單不要配大陸料 (OFP00684)-{.不符.} | 訂單:2503DFD089/002 CPL <生產備註> 事項如下 . 除HGI/ HGL 訂單邊緣不噴油. 其餘皆側緣噴油 (RMK00285) | 訂單:2503DFD089/002 CR1 <生產備註> 事項如下 . 完軋寬度超出管制值上限≦2mm時,冷軋繼續生產並填寫品質異常通報單給鍍鋅線,以便調整張力與板溫 (RMK00278) | 訂單:2503DFD089/002 CR2 <生產備註> 事項如下 . 完軋寬度超出管制值上限≦2mm時,冷軋繼續生產並填寫品質異常通報單給鍍鋅線,以便調整張力與板溫 (RMK00278) | 訂單:2503DFD089/002 CG1 <生產備註> 事項如下 . 平板類,鍍鋅生產時SKIN PASS & T/L 請依據鍍鋅標準規定生產 (RMK00100) . 鍍鋅表面不可有鋅痕、壓痕、凹陷、及刮傷 、應變痕等。 (RMK00100) . 出口鋼捲盤捲後目視不允許有鼓起. (RMK00100) | 訂單:2503DFD089/002 CG2 <生產備註> 事項如下 . 平板類,鍍鋅生產時SKIN PASS & T/L 請依據鍍鋅標準規定生產 (RMK00100) . 鍍鋅表面不可有鋅痕、壓痕、凹陷、及刮傷 、應變痕等。 (RMK00100) . 出口鋼捲盤捲後目視不允許有鼓起. (RMK00100) | 訂單:2503DFD089/002 CC1 <生產備註> 事項如下 . 1.本單若塗裝背面漆一律改為REVERSE COATING 例外訂單如下敘述 (RMK00163) . 2.例外訂單為R字頭超低光澤與PVDF (＞25μ)，背面漆可改 NATURE COATING，但搭配底漆避免遮蓋性不佳 (RMK00163) . ★品檢注意！JIS&CNS 訂單必須每滿50噸一定要再做一次TEST (RMK00259) . 1.有客戶要下CNS第3類,以下備註麻煩CCP與TSD遵循,謝謝! (RMK00394) . 1.1.面漆塗佈量務必>=90%（如果背面用面漆也一樣） (RMK00394) . 1.2.務必留30cm*全寬試片1片,供實驗室委託確認SST與QUV性能。並於試片上註明"SST 2000HRS、QUV 1500HRS" (RMK00394) . 【PMT】本單面漆為"PVDF"，經會議決議需量測板溫並記錄之。每一張排程需量測一次否則追究責任 (RMK00503) . 【抽氣量】白色系在CC1生產時,FINISH抽氣量請設定250,如生產中發生色差b值異常升高,請股長再加大抽氣量因應 (RMK00560) | 訂單:2503DFD089/002 CC2 <生產備註> 事項如下 . 1.本單若塗裝背面漆一律改為REVERSE COATING 例外訂單如下敘述 (RMK00163) . 2.例外訂單為R字頭超低光澤與PVDF (＞25μ)，背面漆可改 NATURE COATING，但搭配底漆避免遮蓋性不佳 (RMK00163) . ★品檢注意！JIS&CNS 訂單必須每滿50噸一定要再做一次TEST (RMK00259) . 1.有客戶要下CNS第3類,以下備註麻煩CCP與TSD遵循,謝謝! (RMK00394) . 1.1.面漆塗佈量務必>=90%（如果背面用面漆也一樣） (RMK00394) . 1.2.務必留30cm*全寬試片1片,供實驗室委託確認SST與QUV性能。並於試片上註明"SST 2000HRS、QUV 1500HRS" (RMK00394) . 【PMT】本單面漆為"PVDF"，經會議決議需量測板溫並記錄之。每一張排程需量測一次否則追究責任 (RMK00503) . 【抽氣量】白色系在CC1生產時,FINISH抽氣量請設定250,如生產中發生色差b值異常升高,請股長再加大抽氣量因應 (RMK00560) | 訂單:2503DFD089/002 RCL 無 <生產備註> 事項 | 訂單:2503DFD089/002 CCPK 無 <生產備註> 事項 | 訂單:2503DFD089/002 CGQC 無 <品檢備註> 事項 | 訂單:2503DFD089/002 CCQC <品檢備註> 事項如下 . 1.本單若塗裝背面漆一律改為REVERSE COATING 例外訂單如下敘述 (RMK00163) . 2.例外訂單為R字頭超低光澤與PVDF (＞25μ)，背面漆可改 NATURE COATING，但搭配底漆避免遮蓋性不佳 (RMK00163) . ★品檢注意！JIS&CNS 訂單必須每滿50噸一定要再做一次TEST (RMK00259) . 1.有客戶要下CNS第3類,以下備註麻煩CCP與TSD遵循,謝謝! (RMK00394) . 1.1.面漆塗佈量務必>=90%（如果背面用面漆也一樣） (RMK00394) . 1.2.務必留30cm*全寬試片1片,供實驗室委託確認SST與QUV性能。並於試片上註明"SST 2000HRS、QUV 1500HRS" (RMK00394) . 【PMT】本單面漆為"PVDF"，經會議決議需量測板溫並記錄之。每一張排程需量測一次否則追究責任 (RMK00503) | 訂單:2503DFD089/002 TOL 無 <生產備註> 事項 |  | 訂單 2503DFD089/002 修改記錄如下: 20250328 13:02:13 (21003) 退火碼: >> S1, 用途碼: >> CIA008, 背面標示: >> C815, 訂單背面顏色(五碼): >> BW73Y, 背面漆膜厚: >> 12.5, 背面漆塗漆型式幾塗幾烤: >> 2, 鉻酸鹽: >> Z, 訂單厚度: >> 0.52, 訂單重: >> 30, 重量容許率(下限): >> 10, 重量容許率(上限): >> 10, 訂單寬度: >> 914, 鍍製方式: >> AC, 鋼捲內徑: >> 508, 鋼捲下限重: >> 3, 鋼捲上限重: >> 5, 壓花條件碼: >> -, 表面花紋: >> R, 綠色識別碼: >> -, 印刷輥號: >> -, 產品代碼: >> PPGL, 皮膜碼: >> -, 單位別: >> M, 油品種類: >> Z, 塗油量: >> Z, 包裝代碼: >> D2 , 保護膜碼: >> -, 客戶試片取樣型式: >> -, 調質碼: >> S, 套筒碼: >> R , 規格: >> CGLC400-30, 製造標準: >> CNS, 表面處理劑種類: >> Z, 表面處理劑塗佈量: >> Z, 伸長率測試: >> N, 硬度測試碼: >> N, 抗拉強度測試: >> N, 降伏強度測試: >> N, 厚度變異: >> -1.4, 訂單正面顏色(五碼): >> FW266, 正面漆膜厚: >> 25, 正面漆塗漆型式幾塗幾烤: >> 2, 修邊碼: >> Y, 重量碼: >> AW, 鋼捲捲向: >> I, 鍍層碼: >> AZ150, | H:厚度偏薄
PPGL | 2503DFD090/001 |  | 1. 部分大陸料含B元素超過CNS規範管制，故請原料CNS規範之訂單不要配大陸料 (OFP00684)-{.不符.} | 1. 訂單若有厚度變異，冷軋厚度公差比照烤漆計算公式 , 但最小為 1/2 公差做設定 (OFP00254)-{.不符.} 2. "偏薄要求訂單" 鍍後厚度減 鍍後厚度下限需大於 0.02 MM,以免發生厚度不足狀況 (OFP00369)-{.不符.} 3. 部分大陸料含B元素超過CNS規範管制，故請原料CNS規範之訂單不要配大陸料 (OFP00684)-{.不符.} | 訂單:2503DFD090/001 CPL <生產備註> 事項如下 . 除HGI/ HGL 訂單邊緣不噴油. 其餘皆側緣噴油 (RMK00285) | 訂單:2503DFD090/001 CR1 無 <生產備註> 事項 | 訂單:2503DFD090/001 CR2 無 <生產備註> 事項 | 訂單:2503DFD090/001 CG1 <生產備註> 事項如下 . 平板類,鍍鋅生產時SKIN PASS & T/L 請依據鍍鋅標準規定生產 (RMK00100) . 鍍鋅表面不可有鋅痕、壓痕、凹陷、及刮傷 、應變痕等。 (RMK00100) . 出口鋼捲盤捲後目視不允許有鼓起. (RMK00100) . 鍍層 AZ150 (含) 以上 , 鋅花等級 C~E 目標D，避免鋅花晶界明顯後續造成烤漆點狀未塗漆。 (RMK00565) | 訂單:2503DFD090/001 CG2 <生產備註> 事項如下 . 平板類,鍍鋅生產時SKIN PASS & T/L 請依據鍍鋅標準規定生產 (RMK00100) . 鍍鋅表面不可有鋅痕、壓痕、凹陷、及刮傷 、應變痕等。 (RMK00100) . 出口鋼捲盤捲後目視不允許有鼓起. (RMK00100) . 鍍層 AZ150 (含) 以上 , 鋅花等級 C~E 目標D，避免鋅花晶界明顯後續造成烤漆點狀未塗漆。 (RMK00565) | 訂單:2503DFD090/001 CC1 <生產備註> 事項如下 . 1.本單若塗裝背面漆一律改為REVERSE COATING 例外訂單如下敘述 (RMK00163) . 2.例外訂單為R字頭超低光澤與PVDF (＞25μ)，背面漆可改 NATURE COATING，但搭配底漆避免遮蓋性不佳 (RMK00163) . ★品檢注意！JIS&CNS 訂單必須每滿50噸一定要再做一次TEST (RMK00259) . 【抽氣量】白色系在CC1生產時,FINISH抽氣量請設定250,如生產中發生色差b值異常升高,請股長再加大抽氣量因應 (RMK00560) | 訂單:2503DFD090/001 CC2 <生產備註> 事項如下 . 1.本單若塗裝背面漆一律改為REVERSE COATING 例外訂單如下敘述 (RMK00163) . 2.例外訂單為R字頭超低光澤與PVDF (＞25μ)，背面漆可改 NATURE COATING，但搭配底漆避免遮蓋性不佳 (RMK00163) . ★品檢注意！JIS&CNS 訂單必須每滿50噸一定要再做一次TEST (RMK00259) . 【抽氣量】白色系在CC1生產時,FINISH抽氣量請設定250,如生產中發生色差b值異常升高,請股長再加大抽氣量因應 (RMK00560) | 訂單:2503DFD090/001 RCL 無 <生產備註> 事項 | 訂單:2503DFD090/001 CCPK 無 <生產備註> 事項 | 訂單:2503DFD090/001 CGQC <品檢備註> 事項如下 . 鍍層 AZ150 (含) 以上 , 鋅花等級 C~E 目標D，避免鋅花晶界明顯後續造成烤漆點狀未塗漆。 (RMK00565) | 訂單:2503DFD090/001 CCQC <品檢備註> 事項如下 . 1.本單若塗裝背面漆一律改為REVERSE COATING 例外訂單如下敘述 (RMK00163) . 2.例外訂單為R字頭超低光澤與PVDF (＞25μ)，背面漆可改 NATURE COATING，但搭配底漆避免遮蓋性不佳 (RMK00163) . ★品檢注意！JIS&CNS 訂單必須每滿50噸一定要再做一次TEST (RMK00259) | 訂單:2503DFD090/001 TOL 無 <生產備註> 事項 |  | 訂單 2503DFD090/001 修改記錄如下: 20250328 13:02:13 (21003) 退火碼: >> H2, 用途碼: >> CIA008, 背面標示: >> C814, 訂單背面顏色(五碼): >> BW73Y, 背面漆膜厚: >> 12.5, 背面漆塗漆型式幾塗幾烤: >> 2, 鉻酸鹽: >> Z, 訂單厚度: >> 0.52, 訂單重: >> 30, 重量容許率(下限): >> 10, 重量容許率(上限): >> 10, 訂單寬度: >> 1219, 鍍製方式: >> AC, 鋼捲內徑: >> 508, 鋼捲下限重: >> 3, 鋼捲上限重: >> 5, 壓花條件碼: >> -, 表面花紋: >> R, 綠色識別碼: >> -, 印刷輥號: >> -, 產品代碼: >> PPGL, 皮膜碼: >> -, 單位別: >> M, 油品種類: >> Z, 塗油量: >> Z, 包裝代碼: >> D2 , 保護膜碼: >> -, 客戶試片取樣型式: >> -, 調質碼: >> S, 套筒碼: >> N , 規格: >> CGLC570-20, 製造標準: >> CNS, 表面處理劑種類: >> Z, 表面處理劑塗佈量: >> Z, 伸長率測試: >> N, 硬度測試碼: >> N, 抗拉強度測試: >> N, 降伏強度測試: >> N, 厚度變異: >> -1.4, 訂單正面顏色(五碼): >> SW336, 正面漆膜厚: >> 25, 正面漆塗漆型式幾塗幾烤: >> 2, 修邊碼: >> Y, 重量碼: >> AW, 鋼捲捲向: >> I, 鍍層碼: >> AZ150, | H:厚度偏薄
PPGL | 2503DFD091/001 |  | 1. 部分大陸料含B元素超過CNS規範管制，故請原料CNS規範之訂單不要配大陸料 (OFP00684)-{.不符.} | 1. 訂單若有厚度變異，冷軋厚度公差比照烤漆計算公式 , 但最小為 1/2 公差做設定 (OFP00254)-{.不符.} 2. "偏薄要求訂單" 鍍後厚度減 鍍後厚度下限需大於 0.02 MM,以免發生厚度不足狀況 (OFP00369)-{.不符.} 3. 部分大陸料含B元素超過CNS規範管制，故請原料CNS規範之訂單不要配大陸料 (OFP00684)-{.不符.} | 訂單:2503DFD091/001 CPL <生產備註> 事項如下 . 除HGI/ HGL 訂單邊緣不噴油. 其餘皆側緣噴油 (RMK00285) | 訂單:2503DFD091/001 CR1 <生產備註> 事項如下 . 完軋寬度超出管制值上限≦2mm時,冷軋繼續生產並填寫品質異常通報單給鍍鋅線,以便調整張力與板溫 (RMK00278) | 訂單:2503DFD091/001 CR2 <生產備註> 事項如下 . 完軋寬度超出管制值上限≦2mm時,冷軋繼續生產並填寫品質異常通報單給鍍鋅線,以便調整張力與板溫 (RMK00278) | 訂單:2503DFD091/001 CG1 <生產備註> 事項如下 . 平板類,鍍鋅生產時SKIN PASS & T/L 請依據鍍鋅標準規定生產 (RMK00100) . 鍍鋅表面不可有鋅痕、壓痕、凹陷、及刮傷 、應變痕等。 (RMK00100) . 出口鋼捲盤捲後目視不允許有鼓起. (RMK00100) | 訂單:2503DFD091/001 CG2 <生產備註> 事項如下 . 平板類,鍍鋅生產時SKIN PASS & T/L 請依據鍍鋅標準規定生產 (RMK00100) . 鍍鋅表面不可有鋅痕、壓痕、凹陷、及刮傷 、應變痕等。 (RMK00100) . 出口鋼捲盤捲後目視不允許有鼓起. (RMK00100) | 訂單:2503DFD091/001 CC1 <生產備註> 事項如下 . 1.本單若塗裝背面漆一律改為REVERSE COATING 例外訂單如下敘述 (RMK00163) . 2.例外訂單為R字頭超低光澤與PVDF (＞25μ)，背面漆可改 NATURE COATING，但搭配底漆避免遮蓋性不佳 (RMK00163) . ★品檢注意！JIS&CNS 訂單必須每滿50噸一定要再做一次TEST (RMK00259) | 訂單:2503DFD091/001 CC2 <生產備註> 事項如下 . 1.本單若塗裝背面漆一律改為REVERSE COATING 例外訂單如下敘述 (RMK00163) . 2.例外訂單為R字頭超低光澤與PVDF (＞25μ)，背面漆可改 NATURE COATING，但搭配底漆避免遮蓋性不佳 (RMK00163) . ★品檢注意！JIS&CNS 訂單必須每滿50噸一定要再做一次TEST (RMK00259) | 訂單:2503DFD091/001 RCL 無 <生產備註> 事項 | 訂單:2503DFD091/001 CCPK 無 <生產備註> 事項 | 訂單:2503DFD091/001 CGQC 無 <品檢備註> 事項 | 訂單:2503DFD091/001 CCQC <品檢備註> 事項如下 . 1.本單若塗裝背面漆一律改為REVERSE COATING 例外訂單如下敘述 (RMK00163) . 2.例外訂單為R字頭超低光澤與PVDF (＞25μ)，背面漆可改 NATURE COATING，但搭配底漆避免遮蓋性不佳 (RMK00163) . ★品檢注意！JIS&CNS 訂單必須每滿50噸一定要再做一次TEST (RMK00259) | 訂單:2503DFD091/001 TOL 無 <生產備註> 事項 |  | 訂單 2503DFD091/001 修改記錄如下: 20250328 13:02:13 (21003) 退火碼: >> S1, 用途碼: >> CIA008, 背面標示: >> C814, 訂單背面顏色(五碼): >> BW73Y, 背面漆膜厚: >> 12.5, 背面漆塗漆型式幾塗幾烤: >> 2, 鉻酸鹽: >> Z, 訂單厚度: >> 0.52, 訂單重: >> 50, 重量容許率(下限): >> 10, 重量容許率(上限): >> 10, 訂單寬度: >> 914, 鍍製方式: >> AC, 鋼捲內徑: >> 508, 鋼捲下限重: >> 3, 鋼捲上限重: >> 5, 壓花條件碼: >> -, 表面花紋: >> R, 綠色識別碼: >> -, 印刷輥號: >> -, 產品代碼: >> PPGL, 皮膜碼: >> -, 單位別: >> M, 油品種類: >> Z, 塗油量: >> Z, 包裝代碼: >> D2 , 保護膜碼: >> -, 客戶試片取樣型式: >> -, 調質碼: >> S, 套筒碼: >> R , 規格: >> CGLC400-20, 製造標準: >> CNS, 表面處理劑種類: >> Z, 表面處理劑塗佈量: >> Z, 伸長率測試: >> N, 硬度測試碼: >> N, 抗拉強度測試: >> N, 降伏強度測試: >> N, 厚度變異: >> -1.4, 訂單正面顏色(五碼): >> SY356, 正面漆膜厚: >> 25, 正面漆塗漆型式幾塗幾烤: >> 2, 修邊碼: >> Y, 重量碼: >> AW, 鋼捲捲向: >> I, 鍍層碼: >> AZ150, | H:厚度偏薄
PPGL | 2503DFD091/002 |  | 1. 部分大陸料含B元素超過CNS規範管制，故請原料CNS規範之訂單不要配大陸料 (OFP00684)-{.不符.} | 1. 訂單若有厚度變異，冷軋厚度公差比照烤漆計算公式 , 但最小為 1/2 公差做設定 (OFP00254)-{.不符.} 2. "偏薄要求訂單" 鍍後厚度減 鍍後厚度下限需大於 0.02 MM,以免發生厚度不足狀況 (OFP00369)-{.不符.} 3. 部分大陸料含B元素超過CNS規範管制，故請原料CNS規範之訂單不要配大陸料 (OFP00684)-{.不符.} | 訂單:2503DFD091/002 CPL <生產備註> 事項如下 . 除HGI/ HGL 訂單邊緣不噴油. 其餘皆側緣噴油 (RMK00285) | 訂單:2503DFD091/002 CR1 <生產備註> 事項如下 . 完軋寬度超出管制值上限≦2mm時,冷軋繼續生產並填寫品質異常通報單給鍍鋅線,以便調整張力與板溫 (RMK00278) | 訂單:2503DFD091/002 CR2 <生產備註> 事項如下 . 完軋寬度超出管制值上限≦2mm時,冷軋繼續生產並填寫品質異常通報單給鍍鋅線,以便調整張力與板溫 (RMK00278) | 訂單:2503DFD091/002 CG1 <生產備註> 事項如下 . 平板類,鍍鋅生產時SKIN PASS & T/L 請依據鍍鋅標準規定生產 (RMK00100) . 鍍鋅表面不可有鋅痕、壓痕、凹陷、及刮傷 、應變痕等。 (RMK00100) . 出口鋼捲盤捲後目視不允許有鼓起. (RMK00100) | 訂單:2503DFD091/002 CG2 <生產備註> 事項如下 . 平板類,鍍鋅生產時SKIN PASS & T/L 請依據鍍鋅標準規定生產 (RMK00100) . 鍍鋅表面不可有鋅痕、壓痕、凹陷、及刮傷 、應變痕等。 (RMK00100) . 出口鋼捲盤捲後目視不允許有鼓起. (RMK00100) | 訂單:2503DFD091/002 CC1 <生產備註> 事項如下 . 1.本單若塗裝背面漆一律改為REVERSE COATING 例外訂單如下敘述 (RMK00163) . 2.例外訂單為R字頭超低光澤與PVDF (＞25μ)，背面漆可改 NATURE COATING，但搭配底漆避免遮蓋性不佳 (RMK00163) . ★品檢注意！JIS&CNS 訂單必須每滿50噸一定要再做一次TEST (RMK00259) | 訂單:2503DFD091/002 CC2 <生產備註> 事項如下 . 1.本單若塗裝背面漆一律改為REVERSE COATING 例外訂單如下敘述 (RMK00163) . 2.例外訂單為R字頭超低光澤與PVDF (＞25μ)，背面漆可改 NATURE COATING，但搭配底漆避免遮蓋性不佳 (RMK00163) . ★品檢注意！JIS&CNS 訂單必須每滿50噸一定要再做一次TEST (RMK00259) | 訂單:2503DFD091/002 RCL 無 <生產備註> 事項 | 訂單:2503DFD091/002 CCPK 無 <生產備註> 事項 | 訂單:2503DFD091/002 CGQC 無 <品檢備註> 事項 | 訂單:2503DFD091/002 CCQC <品檢備註> 事項如下 . 1.本單若塗裝背面漆一律改為REVERSE COATING 例外訂單如下敘述 (RMK00163) . 2.例外訂單為R字頭超低光澤與PVDF (＞25μ)，背面漆可改 NATURE COATING，但搭配底漆避免遮蓋性不佳 (RMK00163) . ★品檢注意！JIS&CNS 訂單必須每滿50噸一定要再做一次TEST (RMK00259) | 訂單:2503DFD091/002 TOL 無 <生產備註> 事項 |  | 訂單 2503DFD091/002 修改記錄如下: 20250328 13:02:13 (21003) 退火碼: >> S1, 用途碼: >> CIA008, 背面標示: >> C814, 訂單背面顏色(五碼): >> BW73Y, 背面漆膜厚: >> 12.5, 背面漆塗漆型式幾塗幾烤: >> 2, 鉻酸鹽: >> Z, 訂單厚度: >> 0.52, 訂單重: >> 40, 重量容許率(下限): >> 10, 重量容許率(上限): >> 10, 訂單寬度: >> 914, 鍍製方式: >> AC, 鋼捲內徑: >> 508, 鋼捲下限重: >> 3, 鋼捲上限重: >> 5, 壓花條件碼: >> -, 表面花紋: >> R, 綠色識別碼: >> -, 印刷輥號: >> -, 產品代碼: >> PPGL, 皮膜碼: >> -, 單位別: >> M, 油品種類: >> Z, 塗油量: >> Z, 包裝代碼: >> D2 , 保護膜碼: >> -, 客戶試片取樣型式: >> -, 調質碼: >> S, 套筒碼: >> R , 規格: >> CGLC400-20, 製造標準: >> CNS, 表面處理劑種類: >> Z, 表面處理劑塗佈量: >> Z, 伸長率測試: >> N, 硬度測試碼: >> N, 抗拉強度測試: >> N, 降伏強度測試: >> N, 厚度變異: >> -1.4, 訂單正面顏色(五碼): >> SG666, 正面漆膜厚: >> 25, 正面漆塗漆型式幾塗幾烤: >> 2, 修邊碼: >> Y, 重量碼: >> AW, 鋼捲捲向: >> I, 鍍層碼: >> AZ150, | H:厚度偏薄
PPGL | 2503DFD091/003 |  | 1. 部分大陸料含B元素超過CNS規範管制，故請原料CNS規範之訂單不要配大陸料 (OFP00684)-{.不符.} | 1. 訂單若有厚度變異，冷軋厚度公差比照烤漆計算公式 , 但最小為 1/2 公差做設定 (OFP00254)-{.不符.} 2. "偏薄要求訂單" 鍍後厚度減 鍍後厚度下限需大於 0.02 MM,以免發生厚度不足狀況 (OFP00369)-{.不符.} 3. 部分大陸料含B元素超過CNS規範管制，故請原料CNS規範之訂單不要配大陸料 (OFP00684)-{.不符.} | 訂單:2503DFD091/003 CPL <生產備註> 事項如下 . 除HGI/ HGL 訂單邊緣不噴油. 其餘皆側緣噴油 (RMK00285) | 訂單:2503DFD091/003 CR1 <生產備註> 事項如下 . 完軋寬度超出管制值上限≦2mm時,冷軋繼續生產並填寫品質異常通報單給鍍鋅線,以便調整張力與板溫 (RMK00278) | 訂單:2503DFD091/003 CR2 <生產備註> 事項如下 . 完軋寬度超出管制值上限≦2mm時,冷軋繼續生產並填寫品質異常通報單給鍍鋅線,以便調整張力與板溫 (RMK00278) | 訂單:2503DFD091/003 CG1 <生產備註> 事項如下 . 平板類,鍍鋅生產時SKIN PASS & T/L 請依據鍍鋅標準規定生產 (RMK00100) . 鍍鋅表面不可有鋅痕、壓痕、凹陷、及刮傷 、應變痕等。 (RMK00100) . 出口鋼捲盤捲後目視不允許有鼓起. (RMK00100) | 訂單:2503DFD091/003 CG2 <生產備註> 事項如下 . 平板類,鍍鋅生產時SKIN PASS & T/L 請依據鍍鋅標準規定生產 (RMK00100) . 鍍鋅表面不可有鋅痕、壓痕、凹陷、及刮傷 、應變痕等。 (RMK00100) . 出口鋼捲盤捲後目視不允許有鼓起. (RMK00100) | 訂單:2503DFD091/003 CC1 <生產備註> 事項如下 . 【MASS 與 色差】此色面漆塗佈量需要≧100%，若低於100%色差會很大 (參考塗料規格書九宮格之數據) (RMK-E_CHIN) . 1.本單若塗裝背面漆一律改為REVERSE COATING 例外訂單如下敘述 (RMK00163) . 2.例外訂單為R字頭超低光澤與PVDF (＞25μ)，背面漆可改 NATURE COATING，但搭配底漆避免遮蓋性不佳 (RMK00163) . ★品檢注意！JIS&CNS 訂單必須每滿50噸一定要再做一次TEST (RMK00259) . 【抽氣量】白色系在CC1生產時,FINISH抽氣量請設定250,如生產中發生色差b值異常升高,請股長再加大抽氣量因應 (RMK00560) | 訂單:2503DFD091/003 CC2 <生產備註> 事項如下 . 【MASS 與 色差】此色面漆塗佈量需要≧100%，若低於100%色差會很大 (參考塗料規格書九宮格之數據) (RMK-E_CHIN) . 1.本單若塗裝背面漆一律改為REVERSE COATING 例外訂單如下敘述 (RMK00163) . 2.例外訂單為R字頭超低光澤與PVDF (＞25μ)，背面漆可改 NATURE COATING，但搭配底漆避免遮蓋性不佳 (RMK00163) . ★品檢注意！JIS&CNS 訂單必須每滿50噸一定要再做一次TEST (RMK00259) . 【抽氣量】白色系在CC1生產時,FINISH抽氣量請設定250,如生產中發生色差b值異常升高,請股長再加大抽氣量因應 (RMK00560) | 訂單:2503DFD091/003 RCL 無 <生產備註> 事項 | 訂單:2503DFD091/003 CCPK 無 <生產備註> 事項 | 訂單:2503DFD091/003 CGQC 無 <品檢備註> 事項 | 訂單:2503DFD091/003 CCQC <品檢備註> 事項如下 . 【MASS 與 色差】此色面漆塗佈量需要≧100%，若低於100%色差會很大 (參考塗料規格書九宮格之數據) (RMK-E_CHIN) . 1.本單若塗裝背面漆一律改為REVERSE COATING 例外訂單如下敘述 (RMK00163) . 2.例外訂單為R字頭超低光澤與PVDF (＞25μ)，背面漆可改 NATURE COATING，但搭配底漆避免遮蓋性不佳 (RMK00163) . ★品檢注意！JIS&CNS 訂單必須每滿50噸一定要再做一次TEST (RMK00259) | 訂單:2503DFD091/003 TOL 無 <生產備註> 事項 | 【MASS 與 色差】此色面漆塗佈量需要≧100%，若低於100%色差會很大 (參考塗料規格書九宮格之數據)^^/CC1/CC2/CCQC/ <<.E_CHIN 2025/04/07 13:27.>> | 訂單 2503DFD091/003 修改記錄如下: 20250328 13:02:13 (21003) 退火碼: >> S1, 用途碼: >> CIA008, 背面標示: >> C814, 訂單背面顏色(五碼): >> BW73Y, 背面漆膜厚: >> 12.5, 背面漆塗漆型式幾塗幾烤: >> 2, 鉻酸鹽: >> Z, 訂單厚度: >> 0.52, 訂單重: >> 30, 重量容許率(下限): >> 10, 重量容許率(上限): >> 10, 訂單寬度: >> 914, 鍍製方式: >> AC, 鋼捲內徑: >> 508, 鋼捲下限重: >> 3, 鋼捲上限重: >> 5, 壓花條件碼: >> -, 表面花紋: >> R, 綠色識別碼: >> -, 印刷輥號: >> -, 產品代碼: >> PPGL, 皮膜碼: >> -, 單位別: >> M, 油品種類: >> Z, 塗油量: >> Z, 包裝代碼: >> D2 , 保護膜碼: >> -, 客戶試片取樣型式: >> -, 調質碼: >> S, 套筒碼: >> R , 規格: >> CGLC400-20, 製造標準: >> CNS, 表面處理劑種類: >> Z, 表面處理劑塗佈量: >> Z, 伸長率測試: >> N, 硬度測試碼: >> N, 抗拉強度測試: >> N, 降伏強度測試: >> N, 厚度變異: >> -1.4, 訂單正面顏色(五碼): >> SW626, 正面漆膜厚: >> 25, 正面漆塗漆型式幾塗幾烤: >> 2, 修邊碼: >> Y, 重量碼: >> AW, 鋼捲捲向: >> I, 鍍層碼: >> AZ150, | H:厚度偏薄
PPGL | 2503EFD001/001 | 1. ※【提醒】！曾因岩棉複合板BK材質發生黏不住，若BK顏色未曾使用於複合板訂單時需確認※ (OFP00625)-{.不符.} |  | 1. ※【提醒】！曾因岩棉複合板BK材質發生黏不住，若BK顏色未曾使用於複合板訂單時需確認※ (OFP00625)-{.不符.} | 訂單:2503EFD001/001 CPL <生產備註> 事項如下 . 1.★A.1.訂單寬度1065 mm HR標準範圍1075~1095 mm， 50t。預計庫存2.2*1102代用 (RMK-E_CHIN) . 除HGI/ HGL 訂單邊緣不噴油. 其餘皆側緣噴油 (RMK00285) | 訂單:2503EFD001/001 CR1 <生產備註> 事項如下 . 1.★A.1.訂單寬度1065 mm HR標準範圍1075~1095 mm， 50t。預計庫存2.2*1102代用 (RMK-E_CHIN) . 【厚度公差說明】力合博 西班牙 管制厚度 設定 1/2 SYSCO 厚度公差 (RMK-E_CHIN) | 訂單:2503EFD001/001 CR2 <生產備註> 事項如下 . 1.★A.1.訂單寬度1065 mm HR標準範圍1075~1095 mm， 50t。預計庫存2.2*1102代用 (RMK-E_CHIN) . 【厚度公差說明】力合博 西班牙 管制厚度 設定 1/2 SYSCO 厚度公差 (RMK-E_CHIN) | 訂單:2503EFD001/001 CG1 <生產備註> 事項如下 . 【鼓起特別注意】鍍鋅出口特別注意鋼捲邊緣有無鼓起現象 (RMK-E_CHIN) . 1.★A.1.訂單寬度1065 mm HR標準範圍1075~1095 mm， 50t。預計庫存2.2*1102代用 (RMK-E_CHIN) . 【厚度公差說明】力合博 西班牙 管制厚度 設定 1/2 SYSCO 厚度公差 (RMK-E_CHIN) | 訂單:2503EFD001/001 CG2 <生產備註> 事項如下 . 【鼓起特別注意】鍍鋅出口特別注意鋼捲邊緣有無鼓起現象 (RMK-E_CHIN) . 1.★A.1.訂單寬度1065 mm HR標準範圍1075~1095 mm， 50t。預計庫存2.2*1102代用 (RMK-E_CHIN) . 【厚度公差說明】力合博 西班牙 管制厚度 設定 1/2 SYSCO 厚度公差 (RMK-E_CHIN) | 訂單:2503EFD001/001 CC1 <生產備註> 事項如下 . 4.★ A.4此張訂單為急單，須於2025/2/14號前包裝完成出貨。 (RMK-E_CHIN) . 3.★A.3.此為超修鋼捲，請烤漆品檢加強注意邊緣鼓起之確認，每顆母鋼第一分切請計畫性暫留（因急單！請協助優先處理），原因為鼓起確認 (RMK-E_CHIN) . 2.★A.2.烤漆出口分切限重請盡量朝下限生產，並請注意有無鼓起現象 (RMK-E_CHIN) . 1.★A.1.訂單寬度1065 mm HR標準範圍1075~1095 mm， 50t。預計庫存2.2*1102代用 (RMK-E_CHIN) . 【厚度公差說明】力合博 西班牙 管制厚度 設定 1/2 SYSCO 厚度公差 (RMK-E_CHIN) . 【抽氣量】白色系在CC1生產時,FINISH抽氣量請設定250,如生產中發生色差b值異常升高,請股長再加大抽氣量因應 (RMK00560) | 訂單:2503EFD001/001 CC2 <生產備註> 事項如下 . 4.★ A.4此張訂單為急單，須於2025/2/14號前包裝完成出貨。 (RMK-E_CHIN) . 3.★A.3.此為超修鋼捲，請烤漆品檢加強注意邊緣鼓起之確認，每顆母鋼第一分切請計畫性暫留（因急單！請協助優先處理），原因為鼓起確認 (RMK-E_CHIN) . 2.★A.2.烤漆出口分切限重請盡量朝下限生產，並請注意有無鼓起現象 (RMK-E_CHIN) . 1.★A.1.訂單寬度1065 mm HR標準範圍1075~1095 mm， 50t。預計庫存2.2*1102代用 (RMK-E_CHIN) . 【厚度公差說明】力合博 西班牙 管制厚度 設定 1/2 SYSCO 厚度公差 (RMK-E_CHIN) . 【抽氣量】白色系在CC1生產時,FINISH抽氣量請設定250,如生產中發生色差b值異常升高,請股長再加大抽氣量因應 (RMK00560) | 訂單:2503EFD001/001 RCL <生產備註> 事項如下 . 3.★A.3.此為超修鋼捲，請烤漆品檢加強注意邊緣鼓起之確認，每顆母鋼第一分切請計畫性暫留（因急單！請協助優先處理），原因為鼓起確認 (RMK-E_CHIN) . 2.★A.2.烤漆出口分切限重請盡量朝下限生產，並請注意有無鼓起現象 (RMK-E_CHIN) | 訂單:2503EFD001/001 CCPK 無 <生產備註> 事項 | 訂單:2503EFD001/001 CGQC <品檢備註> 事項如下 . 【鼓起特別注意】鍍鋅出口特別注意鋼捲邊緣有無鼓起現象 (RMK-E_CHIN) . 1.★A.1.訂單寬度1065 mm HR標準範圍1075~1095 mm， 50t。預計庫存2.2*1102代用 (RMK-E_CHIN) . 【厚度公差說明】力合博 西班牙 管制厚度 設定 1/2 SYSCO 厚度公差 (RMK-E_CHIN) | 訂單:2503EFD001/001 CCQC <品檢備註> 事項如下 . 4.★ A.4此張訂單為急單，須於2025/2/14號前包裝完成出貨。 (RMK-E_CHIN) . 3.★A.3.此為超修鋼捲，請烤漆品檢加強注意邊緣鼓起之確認，每顆母鋼第一分切請計畫性暫留（因急單！請協助優先處理），原因為鼓起確認 (RMK-E_CHIN) . 2.★A.2.烤漆出口分切限重請盡量朝下限生產，並請注意有無鼓起現象 (RMK-E_CHIN) . 1.★A.1.訂單寬度1065 mm HR標準範圍1075~1095 mm， 50t。預計庫存2.2*1102代用 (RMK-E_CHIN) . 【厚度公差說明】力合博 西班牙 管制厚度 設定 1/2 SYSCO 厚度公差 (RMK-E_CHIN) | 訂單:2503EFD001/001 TOL 無 <生產備註> 事項 | 【厚度公差說明】力合博 西班牙 管制厚度 設定 1/2 SYSCO 厚度公差^^/CR1/CR2/CG1/CG2/CC1/CC2/CGQC/CCQC/ <<.E_CHIN 2025/01/22 09:55.>> 1.★A.1.訂單寬度1065 mm HR標準範圍1075~1095 mm， 50t。預計庫存2.2*1102代用^^/CPL/CR1/CR2/CG1/CG2/CC1/CC2/CGQC/CCQC/ <<.E_CHIN 2025/01/23 10:20.>> 2.★A.2.烤漆出口分切限重請盡量朝下限生產，並請注意有無鼓起現象^^/CC1/CC2/CCQC/RCL/^^ <<.E_CHIN 2025/01/23 10:20.>> 3.★A.3.此為超修鋼捲，請烤漆品檢加強注意邊緣鼓起之確認，每顆母鋼第一分切請計畫性暫留（因急單！請協助優先處理），原因為鼓起確認^^/CC1/CC2/CCQC/RCL/^^ <<.E_CHIN 2025/01/23 10:21.>> 4.★ A.4此張訂單為急單，須於2025/2/14號前包裝完成出貨。^^/CC1/CC2/CCQC/ <<.E_CHIN 2025/01/23 10:22.>> 【鼓起特別注意】鍍鋅出口特別注意鋼捲邊緣有無鼓起現象^^/CG1/CG2/CGQC/ <<.E_CHIN 2025/01/23 10:33.>> | 訂單 2503EFD001/001 修改記錄如下: 20250121 10:19:49 (22021) 退火碼: >> S1, 用途碼: >> CIA001, 背面標示: >> S000, 訂單背面顏色(五碼): >> BWE5Z, 背面漆膜厚: >> NOM, 背面漆塗漆型式幾塗幾烤: >> 2, 鉻酸鹽: >> Z, 訂單厚度: >> 0.35, 訂單重: >> 50, 重量容許率(下限): >> 20, 重量容許率(上限): >> 20, 訂單寬度: >> 1250, 鍍製方式: >> AC, 鋼捲內徑: >> 508, 鋼捲下限重: >> 5, 鋼捲上限重: >> 8, 壓花條件碼: >> -, 表面花紋: >> R, 綠色識別碼: >> -, 印刷輥號: >> -, 產品代碼: >> PPGL, 皮膜碼: >> -, 單位別: >> M, 油品種類: >> Z, 塗油量: >> Z, 包裝代碼: >> P7 , 保護膜碼: >> -, 客戶試片取樣數量: >> 1, 客戶試片取樣型式: >> A4, 調質碼: >> S, 套筒碼: >> P , 規格: >> CGLC-10, 製造標準: >> SYSCO, 表面處理劑種類: >> Z, 表面處理劑塗佈量: >> Z, 伸長率測試: >> Y, 硬度測試碼: >> Y, 抗拉強度測試: >> Y, 降伏強度測試: >> Y, 訂單正面顏色(五碼): >> 5W3A0, 正面漆膜厚: >> 25, 正面漆塗漆型式幾塗幾烤: >> 2, 修邊碼: >> Y, 重量碼: >> AW, 鋼捲捲向: >> O, 鍍層碼: >> AZ070, 20250122 14:26:30 (22021) 訂單寬度: 1250 >> 1065, | *: | [訂單訊息通知] 2025/01/23 上午 10:08:21 *** (秦大維 >> 通知 >> Nicole Lin, Winnie Chang, Emily Hong) 訊息 : 急單！力合博 歐洲複合板 鍍層 AZ070 訂單1065 配 1102 超修7mm，符合SSM規定。但是要寫審附表 [訂單訊息通知] 2025/01/23 12:05:16 PM 訂單訊息通知 (吳東澤 >> 通知 >> DongZe Wu, Nicole Lin, Winnie Chang, Emily Hong, Edwy Chin, Sherry Shan, YuLung Kung, Y.L. Liu, Julian Liu, Sony Su, YunTung Li) 訂單訊息 : 此張訂單為Tiral order , no claim base,
PPGL | 2503EFE001/001 |  | 1. 製造標準為MS、ASTM或銷新加坡之訂單，若無技術指定優先用料，請優先使用國內料，勿使用ANFEN (OFP00406)-{.不符.} | 1. 製造標準為MS、ASTM或銷新加坡之訂單，若無技術指定優先用料，請優先使用國內料，勿使用ANFEN (OFP00406)-{.不符.} 2. 【提醒】！本單為直立式包裝，嚴禁鍍鋅或烤漆後以STAGGER捲取 (OFP00451)-{.不符.} 3. ※超耐候一系列用途要確認是否有英制公差需求，有英制公差需求時選配碼用ON027※ (OFP00680)-{.不符.} 4. 此經銷商有簽訂1/2厚度公差保證(無厚度變異),請調整冷軋與鍍鋅厚度公差管制範圍. 保證 ASTM 厚度公差 (OFP00180)-{.不符.} | 訂單:2503EFE001/001 CPL <生產備註> 事項如下 . 除HGI/ HGL 訂單邊緣不噴油. 其餘皆側緣噴油 (RMK00285) | 訂單:2503EFE001/001 CR1 <生產備註> 事項如下 . 此經銷商保證平均厚度在1/2厚度公差內，厚度量測NG時，如單位長度符合範圍，請放行 (RMK00402) . 此客戶有保證 全板形 急峻度 ≦ 0.7% ( ≦ 12 I-UNIT ) (RMK00583) | 訂單:2503EFE001/001 CR2 <生產備註> 事項如下 . 此經銷商保證平均厚度在1/2厚度公差內，厚度量測NG時，如單位長度符合範圍，請放行 (RMK00402) . 此客戶有保證 全板形 急峻度 ≦ 0.7% ( ≦ 12 I-UNIT ) (RMK00583) | 訂單:2503EFE001/001 CG1 <生產備註> 事項如下 . 鍍鋅表面不可有鋅痕、壓痕、凹陷、及刮傷 、應變痕等。 (RMK00054) . 此經銷商保證平均厚度在1/2厚度公差內，厚度量測NG時，如單位長度符合範圍，請放行 (RMK00402) . 鍍層 AZ150 (含) 以上 , 鋅花等級 C~E 目標D，避免鋅花晶界明顯後續造成烤漆點狀未塗漆。 (RMK00565) . 此客戶有保證 全板形 急峻度 ≦ 0.7% ( ≦ 12 I-UNIT ) (RMK00583) | 訂單:2503EFE001/001 CG2 <生產備註> 事項如下 . 鍍鋅表面不可有鋅痕、壓痕、凹陷、及刮傷 、應變痕等。 (RMK00054) . 此經銷商保證平均厚度在1/2厚度公差內，厚度量測NG時，如單位長度符合範圍，請放行 (RMK00402) . 鍍層 AZ150 (含) 以上 , 鋅花等級 C~E 目標D，避免鋅花晶界明顯後續造成烤漆點狀未塗漆。 (RMK00565) . 此客戶有保證 全板形 急峻度 ≦ 0.7% ( ≦ 12 I-UNIT ) (RMK00583) | 訂單:2503EFE001/001 CC1 <生產備註> 事項如下 . 正面面漆(20U)及正面總膜厚(25U)要求管制90%以上之膜厚,未達標準降級. (RMK00054) . 若背面面漆(20U)及背面總膜厚(25U)時要求管制90%以上之膜厚,未達標準降級 (RMK00054) . 面漆=18U(90%)~請購基準22U(110%),標準板總膜厚=5+20U(100%面漆). (RMK00054) . 30CM*全寬*留1塊給LAB及1塊給塗料商, (RMK00054) . 【色差】1.1.此客戶對面漆(非B開頭之色碼)目視色差要求較高,請依限度樣本進行目視色差管制★--->發生過訴賠 (RMK00248) . 【色差】1.2.若針對特殊顏色需特別管理時，請品檢忽略1.1.的規定以特別規定為主 (RMK00248) . 此經銷商保證平均厚度在1/2厚度公差內，厚度量測NG時，如單位長度符合範圍，請放行 (RMK00402) . 【捲取】注意！本單為直立式包裝。禁用STAGGER捲取送包裝！送RCL重處理例外。 (RMK00512) . 此客戶有保證 全板形 急峻度 ≦ 0.7% ( ≦ 12 I-UNIT ) (RMK00583) . 【水痕】因TOP 為YCP 近似深黑色水痕可能嚴重，因此指定CC1生產注意W/Q 使用純水與水量控制 (RMK00588) | 訂單:2503EFE001/001 CC2 <生產備註> 事項如下 . 正面面漆(20U)及正面總膜厚(25U)要求管制90%以上之膜厚,未達標準降級. (RMK00054) . 若背面面漆(20U)及背面總膜厚(25U)時要求管制90%以上之膜厚,未達標準降級 (RMK00054) . 面漆=18U(90%)~請購基準22U(110%),標準板總膜厚=5+20U(100%面漆). (RMK00054) . 30CM*全寬*留1塊給LAB及1塊給塗料商, (RMK00054) . 【色差】1.1.此客戶對面漆(非B開頭之色碼)目視色差要求較高,請依限度樣本進行目視色差管制★--->發生過訴賠 (RMK00248) . 【色差】1.2.若針對特殊顏色需特別管理時，請品檢忽略1.1.的規定以特別規定為主 (RMK00248) . 此經銷商保證平均厚度在1/2厚度公差內，厚度量測NG時，如單位長度符合範圍，請放行 (RMK00402) . 【捲取】注意！本單為直立式包裝。禁用STAGGER捲取送包裝！送RCL重處理例外。 (RMK00512) . 此客戶有保證 全板形 急峻度 ≦ 0.7% ( ≦ 12 I-UNIT ) (RMK00583) . 【水痕】因TOP 為YCP 近似深黑色水痕可能嚴重，因此指定CC1生產注意W/Q 使用純水與水量控制 (RMK00588) | 訂單:2503EFE001/001 RCL <生產備註> 事項如下 . 【捲取】注意！本單為直立式包裝。禁用STAGGER捲取送包裝！送RCL重處理例外。 (RMK00512) | 訂單:2503EFE001/001 CCPK 無 <生產備註> 事項 | 訂單:2503EFE001/001 CGQC <品檢備註> 事項如下 . 鍍層 AZ150 (含) 以上 , 鋅花等級 C~E 目標D，避免鋅花晶界明顯後續造成烤漆點狀未塗漆。 (RMK00565) | 訂單:2503EFE001/001 CCQC <品檢備註> 事項如下 . 【色差】1.1.此客戶對面漆(非B開頭之色碼)目視色差要求較高,請依限度樣本進行目視色差管制★--->發生過訴賠 (RMK00248) . 【色差】1.2.若針對特殊顏色需特別管理時，請品檢忽略1.1.的規定以特別規定為主 (RMK00248) . 【捲取】注意！本單為直立式包裝。禁用STAGGER捲取送包裝！送RCL重處理例外。 (RMK00512) . 【水痕】因TOP 為YCP 近似深黑色水痕可能嚴重，因此指定CC1生產注意W/Q 使用純水與水量控制 (RMK00588) | 訂單:2503EFE001/001 TOL 無 <生產備註> 事項 |  | 訂單 2503EFE001/001 修改記錄如下: 20241219 09:59:09 (06023) 退火碼: >> H2, 用途碼: >> COG007, 背面標示: >> S000, 訂單背面顏色(五碼): >> BW73Z, 背面漆膜厚: >> NOM, 背面漆塗漆型式幾塗幾烤: >> 2, 鉻酸鹽: >> Z, 訂單厚度: >> 0.015, 訂單重: >> 80, 重量容許率(下限): >> 10, 重量容許率(上限): >> 10, 訂單寬度: >> 41, 鍍製方式: >> AC, 鋼捲內徑: >> 508, 鋼捲下限重: >> 3, 鋼捲上限重: >> 4.5, 壓花條件碼: >> -, 表面花紋: >> R, 綠色識別碼: >> -, 印刷輥號: >> -, 產品代碼: >> PPGL, 皮膜碼: >> -, 單位別: >> I, 油品種類: >> Z, 塗油量: >> Z, 包裝代碼: >> E0 , 保護膜碼: >> -, 客戶試片取樣型式: >> -, 調質碼: >> S, 套筒碼: >> P , 規格: >> A792SSGR80, 製造標準: >> ASTM, 表面處理劑種類: >> Z, 表面處理劑塗佈量: >> Z, 伸長率測試: >> N, 硬度測試碼: >> N, 抗拉強度測試: >> N, 降伏強度測試: >> N, 厚度變異: >> 0, 訂單正面顏色(五碼): >> SYT9P, 正面漆膜厚: >> 25, 正面漆塗漆型式幾塗幾烤: >> 2, 修邊碼: >> Y, 重量碼: >> AW, 鋼捲捲向: >> O, 鍍層碼: >> AZ50, | F:保證1/2 ASTM 厚度公差
PPGL | 2503EFE001/002 |  | 1. 製造標準為MS、ASTM或銷新加坡之訂單，若無技術指定優先用料，請優先使用國內料，勿使用ANFEN (OFP00406)-{.不符.} | 1. 製造標準為MS、ASTM或銷新加坡之訂單，若無技術指定優先用料，請優先使用國內料，勿使用ANFEN (OFP00406)-{.不符.} 2. 【提醒】！本單為直立式包裝，嚴禁鍍鋅或烤漆後以STAGGER捲取 (OFP00451)-{.不符.} 3. ※超耐候一系列用途要確認是否有英制公差需求，有英制公差需求時選配碼用ON027※ (OFP00680)-{.不符.} 4. 此經銷商有簽訂1/2厚度公差保證(無厚度變異),請調整冷軋與鍍鋅厚度公差管制範圍. 保證 ASTM 厚度公差 (OFP00180)-{.不符.} | 訂單:2503EFE001/002 CPL <生產備註> 事項如下 . 除HGI/ HGL 訂單邊緣不噴油. 其餘皆側緣噴油 (RMK00285) | 訂單:2503EFE001/002 CR1 <生產備註> 事項如下 . 此經銷商保證平均厚度在1/2厚度公差內，厚度量測NG時，如單位長度符合範圍，請放行 (RMK00402) . 此客戶有保證 全板形 急峻度 ≦ 0.7% ( ≦ 12 I-UNIT ) (RMK00583) | 訂單:2503EFE001/002 CR2 <生產備註> 事項如下 . 此經銷商保證平均厚度在1/2厚度公差內，厚度量測NG時，如單位長度符合範圍，請放行 (RMK00402) . 此客戶有保證 全板形 急峻度 ≦ 0.7% ( ≦ 12 I-UNIT ) (RMK00583) | 訂單:2503EFE001/002 CG1 <生產備註> 事項如下 . 鍍鋅表面不可有鋅痕、壓痕、凹陷、及刮傷 、應變痕等。 (RMK00054) . 此經銷商保證平均厚度在1/2厚度公差內，厚度量測NG時，如單位長度符合範圍，請放行 (RMK00402) . 鍍層 AZ150 (含) 以上 , 鋅花等級 C~E 目標D，避免鋅花晶界明顯後續造成烤漆點狀未塗漆。 (RMK00565) . 此客戶有保證 全板形 急峻度 ≦ 0.7% ( ≦ 12 I-UNIT ) (RMK00583) | 訂單:2503EFE001/002 CG2 <生產備註> 事項如下 . 鍍鋅表面不可有鋅痕、壓痕、凹陷、及刮傷 、應變痕等。 (RMK00054) . 此經銷商保證平均厚度在1/2厚度公差內，厚度量測NG時，如單位長度符合範圍，請放行 (RMK00402) . 鍍層 AZ150 (含) 以上 , 鋅花等級 C~E 目標D，避免鋅花晶界明顯後續造成烤漆點狀未塗漆。 (RMK00565) . 此客戶有保證 全板形 急峻度 ≦ 0.7% ( ≦ 12 I-UNIT ) (RMK00583) | 訂單:2503EFE001/002 CC1 <生產備註> 事項如下 . 正面面漆(20U)及正面總膜厚(25U)要求管制90%以上之膜厚,未達標準降級. (RMK00054) . 若背面面漆(20U)及背面總膜厚(25U)時要求管制90%以上之膜厚,未達標準降級 (RMK00054) . 面漆=18U(90%)~請購基準22U(110%),標準板總膜厚=5+20U(100%面漆). (RMK00054) . 30CM*全寬*留1塊給LAB及1塊給塗料商, (RMK00054) . 【色差】1.1.此客戶對面漆(非B開頭之色碼)目視色差要求較高,請依限度樣本進行目視色差管制★--->發生過訴賠 (RMK00248) . 【色差】1.2.若針對特殊顏色需特別管理時，請品檢忽略1.1.的規定以特別規定為主 (RMK00248) . 此經銷商保證平均厚度在1/2厚度公差內，厚度量測NG時，如單位長度符合範圍，請放行 (RMK00402) . 【捲取】注意！本單為直立式包裝。禁用STAGGER捲取送包裝！送RCL重處理例外。 (RMK00512) . 此客戶有保證 全板形 急峻度 ≦ 0.7% ( ≦ 12 I-UNIT ) (RMK00583) | 訂單:2503EFE001/002 CC2 <生產備註> 事項如下 . 正面面漆(20U)及正面總膜厚(25U)要求管制90%以上之膜厚,未達標準降級. (RMK00054) . 若背面面漆(20U)及背面總膜厚(25U)時要求管制90%以上之膜厚,未達標準降級 (RMK00054) . 面漆=18U(90%)~請購基準22U(110%),標準板總膜厚=5+20U(100%面漆). (RMK00054) . 30CM*全寬*留1塊給LAB及1塊給塗料商, (RMK00054) . 【色差】1.1.此客戶對面漆(非B開頭之色碼)目視色差要求較高,請依限度樣本進行目視色差管制★--->發生過訴賠 (RMK00248) . 【色差】1.2.若針對特殊顏色需特別管理時，請品檢忽略1.1.的規定以特別規定為主 (RMK00248) . 此經銷商保證平均厚度在1/2厚度公差內，厚度量測NG時，如單位長度符合範圍，請放行 (RMK00402) . 【捲取】注意！本單為直立式包裝。禁用STAGGER捲取送包裝！送RCL重處理例外。 (RMK00512) . 此客戶有保證 全板形 急峻度 ≦ 0.7% ( ≦ 12 I-UNIT ) (RMK00583) | 訂單:2503EFE001/002 RCL <生產備註> 事項如下 . 【捲取】注意！本單為直立式包裝。禁用STAGGER捲取送包裝！送RCL重處理例外。 (RMK00512) | 訂單:2503EFE001/002 CCPK 無 <生產備註> 事項 | 訂單:2503EFE001/002 CGQC <品檢備註> 事項如下 . 鍍層 AZ150 (含) 以上 , 鋅花等級 C~E 目標D，避免鋅花晶界明顯後續造成烤漆點狀未塗漆。 (RMK00565) | 訂單:2503EFE001/002 CCQC <品檢備註> 事項如下 . 【色差】1.1.此客戶對面漆(非B開頭之色碼)目視色差要求較高,請依限度樣本進行目視色差管制★--->發生過訴賠 (RMK00248) . 【色差】1.2.若針對特殊顏色需特別管理時，請品檢忽略1.1.的規定以特別規定為主 (RMK00248) . 【捲取】注意！本單為直立式包裝。禁用STAGGER捲取送包裝！送RCL重處理例外。 (RMK00512) | 訂單:2503EFE001/002 TOL 無 <生產備註> 事項 |  | 訂單 2503EFE001/002 修改記錄如下: 20241219 09:59:15 (06023) 退火碼: >> H2, 用途碼: >> COG003, 背面標示: >> S000, 訂單背面顏色(五碼): >> BW73Z, 背面漆膜厚: >> NOM, 背面漆塗漆型式幾塗幾烤: >> 2, 鉻酸鹽: >> Z, 訂單厚度: >> 0.015, 訂單重: >> 40, 重量容許率(下限): >> 10, 重量容許率(上限): >> 10, 訂單寬度: >> 41, 鍍製方式: >> AC, 鋼捲內徑: >> 508, 鋼捲下限重: >> 3, 鋼捲上限重: >> 4.5, 壓花條件碼: >> -, 表面花紋: >> R, 綠色識別碼: >> -, 印刷輥號: >> -, 產品代碼: >> PPGL, 皮膜碼: >> -, 單位別: >> I, 油品種類: >> Z, 塗油量: >> Z, 包裝代碼: >> E0 , 保護膜碼: >> -, 客戶試片取樣型式: >> -, 調質碼: >> S, 套筒碼: >> P , 規格: >> A792SSGR80, 製造標準: >> ASTM, 表面處理劑種類: >> Z, 表面處理劑塗佈量: >> Z, 伸長率測試: >> N, 硬度測試碼: >> N, 抗拉強度測試: >> N, 降伏強度測試: >> N, 厚度變異: >> 0, 訂單正面顏色(五碼): >> SBH78, 正面漆膜厚: >> 25, 正面漆塗漆型式幾塗幾烤: >> 2, 修邊碼: >> Y, 重量碼: >> AW, 鋼捲捲向: >> O, 鍍層碼: >> AZ50, | F:保證1/2 ASTM 厚度公差
PPGL | 2503EFE001/003 |  | 1. 製造標準為MS、ASTM或銷新加坡之訂單，若無技術指定優先用料，請優先使用國內料，勿使用ANFEN (OFP00406)-{.不符.} | 1. 製造標準為MS、ASTM或銷新加坡之訂單，若無技術指定優先用料，請優先使用國內料，勿使用ANFEN (OFP00406)-{.不符.} 2. 【提醒】！本單為直立式包裝，嚴禁鍍鋅或烤漆後以STAGGER捲取 (OFP00451)-{.不符.} 3. ※超耐候一系列用途要確認是否有英制公差需求，有英制公差需求時選配碼用ON027※ (OFP00680)-{.不符.} 4. 此經銷商有簽訂1/2厚度公差保證(無厚度變異),請調整冷軋與鍍鋅厚度公差管制範圍. 保證 ASTM 厚度公差 (OFP00180)-{.不符.} | 訂單:2503EFE001/003 CPL <生產備註> 事項如下 . 除HGI/ HGL 訂單邊緣不噴油. 其餘皆側緣噴油 (RMK00285) | 訂單:2503EFE001/003 CR1 <生產備註> 事項如下 . 此經銷商保證平均厚度在1/2厚度公差內，厚度量測NG時，如單位長度符合範圍，請放行 (RMK00402) . 此客戶有保證 全板形 急峻度 ≦ 0.7% ( ≦ 12 I-UNIT ) (RMK00583) | 訂單:2503EFE001/003 CR2 <生產備註> 事項如下 . 此經銷商保證平均厚度在1/2厚度公差內，厚度量測NG時，如單位長度符合範圍，請放行 (RMK00402) . 此客戶有保證 全板形 急峻度 ≦ 0.7% ( ≦ 12 I-UNIT ) (RMK00583) | 訂單:2503EFE001/003 CG1 <生產備註> 事項如下 . 鍍鋅表面不可有鋅痕、壓痕、凹陷、及刮傷 、應變痕等。 (RMK00054) . 此經銷商保證平均厚度在1/2厚度公差內，厚度量測NG時，如單位長度符合範圍，請放行 (RMK00402) . 鍍層 AZ150 (含) 以上 , 鋅花等級 C~E 目標D，避免鋅花晶界明顯後續造成烤漆點狀未塗漆。 (RMK00565) . 此客戶有保證 全板形 急峻度 ≦ 0.7% ( ≦ 12 I-UNIT ) (RMK00583) | 訂單:2503EFE001/003 CG2 <生產備註> 事項如下 . 鍍鋅表面不可有鋅痕、壓痕、凹陷、及刮傷 、應變痕等。 (RMK00054) . 此經銷商保證平均厚度在1/2厚度公差內，厚度量測NG時，如單位長度符合範圍，請放行 (RMK00402) . 鍍層 AZ150 (含) 以上 , 鋅花等級 C~E 目標D，避免鋅花晶界明顯後續造成烤漆點狀未塗漆。 (RMK00565) . 此客戶有保證 全板形 急峻度 ≦ 0.7% ( ≦ 12 I-UNIT ) (RMK00583) | 訂單:2503EFE001/003 CC1 <生產備註> 事項如下 . 正面面漆(20U)及正面總膜厚(25U)要求管制90%以上之膜厚,未達標準降級. (RMK00054) . 若背面面漆(20U)及背面總膜厚(25U)時要求管制90%以上之膜厚,未達標準降級 (RMK00054) . 面漆=18U(90%)~請購基準22U(110%),標準板總膜厚=5+20U(100%面漆). (RMK00054) . 30CM*全寬*留1塊給LAB及1塊給塗料商, (RMK00054) . 【色差】1.1.此客戶對面漆(非B開頭之色碼)目視色差要求較高,請依限度樣本進行目視色差管制★--->發生過訴賠 (RMK00248) . 【色差】1.2.若針對特殊顏色需特別管理時，請品檢忽略1.1.的規定以特別規定為主 (RMK00248) . 此經銷商保證平均厚度在1/2厚度公差內，厚度量測NG時，如單位長度符合範圍，請放行 (RMK00402) . 【捲取】注意！本單為直立式包裝。禁用STAGGER捲取送包裝！送RCL重處理例外。 (RMK00512) . 此客戶有保證 全板形 急峻度 ≦ 0.7% ( ≦ 12 I-UNIT ) (RMK00583) | 訂單:2503EFE001/003 CC2 <生產備註> 事項如下 . 正面面漆(20U)及正面總膜厚(25U)要求管制90%以上之膜厚,未達標準降級. (RMK00054) . 若背面面漆(20U)及背面總膜厚(25U)時要求管制90%以上之膜厚,未達標準降級 (RMK00054) . 面漆=18U(90%)~請購基準22U(110%),標準板總膜厚=5+20U(100%面漆). (RMK00054) . 30CM*全寬*留1塊給LAB及1塊給塗料商, (RMK00054) . 【色差】1.1.此客戶對面漆(非B開頭之色碼)目視色差要求較高,請依限度樣本進行目視色差管制★--->發生過訴賠 (RMK00248) . 【色差】1.2.若針對特殊顏色需特別管理時，請品檢忽略1.1.的規定以特別規定為主 (RMK00248) . 此經銷商保證平均厚度在1/2厚度公差內，厚度量測NG時，如單位長度符合範圍，請放行 (RMK00402) . 【捲取】注意！本單為直立式包裝。禁用STAGGER捲取送包裝！送RCL重處理例外。 (RMK00512) . 此客戶有保證 全板形 急峻度 ≦ 0.7% ( ≦ 12 I-UNIT ) (RMK00583) | 訂單:2503EFE001/003 RCL <生產備註> 事項如下 . 【捲取】注意！本單為直立式包裝。禁用STAGGER捲取送包裝！送RCL重處理例外。 (RMK00512) | 訂單:2503EFE001/003 CCPK 無 <生產備註> 事項 | 訂單:2503EFE001/003 CGQC <品檢備註> 事項如下 . 鍍層 AZ150 (含) 以上 , 鋅花等級 C~E 目標D，避免鋅花晶界明顯後續造成烤漆點狀未塗漆。 (RMK00565) | 訂單:2503EFE001/003 CCQC <品檢備註> 事項如下 . 【色差】1.1.此客戶對面漆(非B開頭之色碼)目視色差要求較高,請依限度樣本進行目視色差管制★--->發生過訴賠 (RMK00248) . 【色差】1.2.若針對特殊顏色需特別管理時，請品檢忽略1.1.的規定以特別規定為主 (RMK00248) . 【捲取】注意！本單為直立式包裝。禁用STAGGER捲取送包裝！送RCL重處理例外。 (RMK00512) | 訂單:2503EFE001/003 TOL 無 <生產備註> 事項 |  | 訂單 2503EFE001/003 修改記錄如下: 20241219 09:59:22 (06023) 退火碼: >> H2, 用途碼: >> COG003, 背面標示: >> S000, 訂單背面顏色(五碼): >> BW73Z, 背面漆膜厚: >> NOM, 背面漆塗漆型式幾塗幾烤: >> 2, 鉻酸鹽: >> Z, 訂單厚度: >> 0.015, 訂單重: >> 40, 重量容許率(下限): >> 10, 重量容許率(上限): >> 10, 訂單寬度: >> 41, 鍍製方式: >> AC, 鋼捲內徑: >> 508, 鋼捲下限重: >> 3, 鋼捲上限重: >> 4.5, 壓花條件碼: >> -, 表面花紋: >> R, 綠色識別碼: >> -, 印刷輥號: >> -, 產品代碼: >> PPGL, 皮膜碼: >> -, 單位別: >> I, 油品種類: >> Z, 塗油量: >> Z, 包裝代碼: >> E0 , 保護膜碼: >> -, 客戶試片取樣型式: >> -, 調質碼: >> S, 套筒碼: >> P , 規格: >> A792SSGR80, 製造標準: >> ASTM, 表面處理劑種類: >> Z, 表面處理劑塗佈量: >> Z, 伸長率測試: >> N, 硬度測試碼: >> N, 抗拉強度測試: >> N, 降伏強度測試: >> N, 厚度變異: >> 0, 訂單正面顏色(五碼): >> SBH86, 正面漆膜厚: >> 25, 正面漆塗漆型式幾塗幾烤: >> 2, 修邊碼: >> Y, 重量碼: >> AW, 鋼捲捲向: >> O, 鍍層碼: >> AZ50, | F:保證1/2 ASTM 厚度公差
PPGL | 2503EFE001/004 |  | 1. 製造標準為MS、ASTM或銷新加坡之訂單，若無技術指定優先用料，請優先使用國內料，勿使用ANFEN (OFP00406)-{.不符.} | 1. 製造標準為MS、ASTM或銷新加坡之訂單，若無技術指定優先用料，請優先使用國內料，勿使用ANFEN (OFP00406)-{.不符.} 2. 【提醒】！本單為直立式包裝，嚴禁鍍鋅或烤漆後以STAGGER捲取 (OFP00451)-{.不符.} 3. ※超耐候一系列用途要確認是否有英制公差需求，有英制公差需求時選配碼用ON027※ (OFP00680)-{.不符.} 4. 此經銷商有簽訂1/2厚度公差保證(無厚度變異),請調整冷軋與鍍鋅厚度公差管制範圍. 保證 ASTM 厚度公差 (OFP00180)-{.不符.} | 訂單:2503EFE001/004 CPL <生產備註> 事項如下 . 除HGI/ HGL 訂單邊緣不噴油. 其餘皆側緣噴油 (RMK00285) | 訂單:2503EFE001/004 CR1 <生產備註> 事項如下 . 此經銷商保證平均厚度在1/2厚度公差內，厚度量測NG時，如單位長度符合範圍，請放行 (RMK00402) . 此客戶有保證 全板形 急峻度 ≦ 0.7% ( ≦ 12 I-UNIT ) (RMK00583) | 訂單:2503EFE001/004 CR2 <生產備註> 事項如下 . 此經銷商保證平均厚度在1/2厚度公差內，厚度量測NG時，如單位長度符合範圍，請放行 (RMK00402) . 此客戶有保證 全板形 急峻度 ≦ 0.7% ( ≦ 12 I-UNIT ) (RMK00583) | 訂單:2503EFE001/004 CG1 <生產備註> 事項如下 . 鍍鋅表面不可有鋅痕、壓痕、凹陷、及刮傷 、應變痕等。 (RMK00054) . 此經銷商保證平均厚度在1/2厚度公差內，厚度量測NG時，如單位長度符合範圍，請放行 (RMK00402) . 鍍層 AZ150 (含) 以上 , 鋅花等級 C~E 目標D，避免鋅花晶界明顯後續造成烤漆點狀未塗漆。 (RMK00565) . 此客戶有保證 全板形 急峻度 ≦ 0.7% ( ≦ 12 I-UNIT ) (RMK00583) | 訂單:2503EFE001/004 CG2 <生產備註> 事項如下 . 鍍鋅表面不可有鋅痕、壓痕、凹陷、及刮傷 、應變痕等。 (RMK00054) . 此經銷商保證平均厚度在1/2厚度公差內，厚度量測NG時，如單位長度符合範圍，請放行 (RMK00402) . 鍍層 AZ150 (含) 以上 , 鋅花等級 C~E 目標D，避免鋅花晶界明顯後續造成烤漆點狀未塗漆。 (RMK00565) . 此客戶有保證 全板形 急峻度 ≦ 0.7% ( ≦ 12 I-UNIT ) (RMK00583) | 訂單:2503EFE001/004 CC1 <生產備註> 事項如下 . 【色差】色差放行標準為DE<= 2.0，只管制當批無明顯目視色差，不管制批差異。 (RMK-YL_KUNG) . 正面面漆(20U)及正面總膜厚(25U)要求管制90%以上之膜厚,未達標準降級. (RMK00054) . 若背面面漆(20U)及背面總膜厚(25U)時要求管制90%以上之膜厚,未達標準降級 (RMK00054) . 面漆=18U(90%)~請購基準22U(110%),標準板總膜厚=5+20U(100%面漆). (RMK00054) . 30CM*全寬*留1塊給LAB及1塊給塗料商, (RMK00054) . 【色差】1.1.此客戶對面漆(非B開頭之色碼)目視色差要求較高,請依限度樣本進行目視色差管制★--->發生過訴賠 (RMK00248) . 【色差】1.2.若針對特殊顏色需特別管理時，請品檢忽略1.1.的規定以特別規定為主 (RMK00248) . 此經銷商保證平均厚度在1/2厚度公差內，厚度量測NG時，如單位長度符合範圍，請放行 (RMK00402) . 【捲取】注意！本單為直立式包裝。禁用STAGGER捲取送包裝！送RCL重處理例外。 (RMK00512) . 此客戶有保證 全板形 急峻度 ≦ 0.7% ( ≦ 12 I-UNIT ) (RMK00583) | 訂單:2503EFE001/004 CC2 <生產備註> 事項如下 . 【色差】色差放行標準為DE<= 2.0，只管制當批無明顯目視色差，不管制批差異。 (RMK-YL_KUNG) . 正面面漆(20U)及正面總膜厚(25U)要求管制90%以上之膜厚,未達標準降級. (RMK00054) . 若背面面漆(20U)及背面總膜厚(25U)時要求管制90%以上之膜厚,未達標準降級 (RMK00054) . 面漆=18U(90%)~請購基準22U(110%),標準板總膜厚=5+20U(100%面漆). (RMK00054) . 30CM*全寬*留1塊給LAB及1塊給塗料商, (RMK00054) . 【色差】1.1.此客戶對面漆(非B開頭之色碼)目視色差要求較高,請依限度樣本進行目視色差管制★--->發生過訴賠 (RMK00248) . 【色差】1.2.若針對特殊顏色需特別管理時，請品檢忽略1.1.的規定以特別規定為主 (RMK00248) . 此經銷商保證平均厚度在1/2厚度公差內，厚度量測NG時，如單位長度符合範圍，請放行 (RMK00402) . 【捲取】注意！本單為直立式包裝。禁用STAGGER捲取送包裝！送RCL重處理例外。 (RMK00512) . 此客戶有保證 全板形 急峻度 ≦ 0.7% ( ≦ 12 I-UNIT ) (RMK00583) | 訂單:2503EFE001/004 RCL <生產備註> 事項如下 . 【捲取】注意！本單為直立式包裝。禁用STAGGER捲取送包裝！送RCL重處理例外。 (RMK00512) | 訂單:2503EFE001/004 CCPK 無 <生產備註> 事項 | 訂單:2503EFE001/004 CGQC <品檢備註> 事項如下 . 鍍層 AZ150 (含) 以上 , 鋅花等級 C~E 目標D，避免鋅花晶界明顯後續造成烤漆點狀未塗漆。 (RMK00565) | 訂單:2503EFE001/004 CCQC <品檢備註> 事項如下 . 【色差】色差放行標準為DE<= 2.0，只管制當批無明顯目視色差，不管制批差異。 (RMK-YL_KUNG) . 【色差】1.1.此客戶對面漆(非B開頭之色碼)目視色差要求較高,請依限度樣本進行目視色差管制★--->發生過訴賠 (RMK00248) . 【色差】1.2.若針對特殊顏色需特別管理時，請品檢忽略1.1.的規定以特別規定為主 (RMK00248) . 【捲取】注意！本單為直立式包裝。禁用STAGGER捲取送包裝！送RCL重處理例外。 (RMK00512) | 訂單:2503EFE001/004 TOL 無 <生產備註> 事項 | 【色差】色差放行標準為DE<= 2.0，只管制當批無明顯目視色差，不管制批差異。^^/CC1/CC2/CCQC/ <<.YL_KUNG 2025/01/07 11:53.>> | 訂單 2503EFE001/004 修改記錄如下: 20241219 09:59:28 (06023) 退火碼: >> H2, 用途碼: >> COG007, 背面標示: >> S000, 訂單背面顏色(五碼): >> BW73Z, 背面漆膜厚: >> NOM, 背面漆塗漆型式幾塗幾烤: >> 2, 鉻酸鹽: >> Z, 訂單厚度: >> 0.015, 訂單重: >> 40, 重量容許率(下限): >> 10, 重量容許率(上限): >> 10, 訂單寬度: >> 41, 鍍製方式: >> AC, 鋼捲內徑: >> 508, 鋼捲下限重: >> 3, 鋼捲上限重: >> 4.5, 壓花條件碼: >> -, 表面花紋: >> R, 綠色識別碼: >> -, 印刷輥號: >> -, 產品代碼: >> PPGL, 皮膜碼: >> -, 單位別: >> I, 油品種類: >> Z, 塗油量: >> Z, 包裝代碼: >> E0 , 保護膜碼: >> -, 客戶試片取樣型式: >> -, 調質碼: >> S, 套筒碼: >> P , 規格: >> A792SSGR80, 製造標準: >> ASTM, 表面處理劑種類: >> Z, 表面處理劑塗佈量: >> Z, 伸長率測試: >> N, 硬度測試碼: >> N, 抗拉強度測試: >> N, 降伏強度測試: >> N, 厚度變異: >> 0, 訂單正面顏色(五碼): >> SGT7Q, 正面漆膜厚: >> 25, 正面漆塗漆型式幾塗幾烤: >> 2, 修邊碼: >> Y, 重量碼: >> AW, 鋼捲捲向: >> O, 鍍層碼: >> AZ50, | F:保證1/2 ASTM 厚度公差
PPGL | 2503EFE001/005 |  | 1. 製造標準為MS、ASTM或銷新加坡之訂單，若無技術指定優先用料，請優先使用國內料，勿使用ANFEN (OFP00406)-{.不符.} | 1. 製造標準為MS、ASTM或銷新加坡之訂單，若無技術指定優先用料，請優先使用國內料，勿使用ANFEN (OFP00406)-{.不符.} 2. 【提醒】！本單為直立式包裝，嚴禁鍍鋅或烤漆後以STAGGER捲取 (OFP00451)-{.不符.} 3. ※超耐候一系列用途要確認是否有英制公差需求，有英制公差需求時選配碼用ON027※ (OFP00680)-{.不符.} 4. 此經銷商有簽訂1/2厚度公差保證(無厚度變異),請調整冷軋與鍍鋅厚度公差管制範圍. 保證 ASTM 厚度公差 (OFP00180)-{.不符.} | 訂單:2503EFE001/005 CPL <生產備註> 事項如下 . 除HGI/ HGL 訂單邊緣不噴油. 其餘皆側緣噴油 (RMK00285) | 訂單:2503EFE001/005 CR1 <生產備註> 事項如下 . 此經銷商保證平均厚度在1/2厚度公差內，厚度量測NG時，如單位長度符合範圍，請放行 (RMK00402) . 此客戶有保證 全板形 急峻度 ≦ 0.7% ( ≦ 12 I-UNIT ) (RMK00583) | 訂單:2503EFE001/005 CR2 <生產備註> 事項如下 . 此經銷商保證平均厚度在1/2厚度公差內，厚度量測NG時，如單位長度符合範圍，請放行 (RMK00402) . 此客戶有保證 全板形 急峻度 ≦ 0.7% ( ≦ 12 I-UNIT ) (RMK00583) | 訂單:2503EFE001/005 CG1 <生產備註> 事項如下 . 鍍鋅表面不可有鋅痕、壓痕、凹陷、及刮傷 、應變痕等。 (RMK00054) . 此經銷商保證平均厚度在1/2厚度公差內，厚度量測NG時，如單位長度符合範圍，請放行 (RMK00402) . 鍍層 AZ150 (含) 以上 , 鋅花等級 C~E 目標D，避免鋅花晶界明顯後續造成烤漆點狀未塗漆。 (RMK00565) . 此客戶有保證 全板形 急峻度 ≦ 0.7% ( ≦ 12 I-UNIT ) (RMK00583) | 訂單:2503EFE001/005 CG2 <生產備註> 事項如下 . 鍍鋅表面不可有鋅痕、壓痕、凹陷、及刮傷 、應變痕等。 (RMK00054) . 此經銷商保證平均厚度在1/2厚度公差內，厚度量測NG時，如單位長度符合範圍，請放行 (RMK00402) . 鍍層 AZ150 (含) 以上 , 鋅花等級 C~E 目標D，避免鋅花晶界明顯後續造成烤漆點狀未塗漆。 (RMK00565) . 此客戶有保證 全板形 急峻度 ≦ 0.7% ( ≦ 12 I-UNIT ) (RMK00583) | 訂單:2503EFE001/005 CC1 <生產備註> 事項如下 . 正面面漆(20U)及正面總膜厚(25U)要求管制90%以上之膜厚,未達標準降級. (RMK00054) . 若背面面漆(20U)及背面總膜厚(25U)時要求管制90%以上之膜厚,未達標準降級 (RMK00054) . 面漆=18U(90%)~請購基準22U(110%),標準板總膜厚=5+20U(100%面漆). (RMK00054) . 30CM*全寬*留1塊給LAB及1塊給塗料商, (RMK00054) . 【色差】1.1.此客戶對面漆(非B開頭之色碼)目視色差要求較高,請依限度樣本進行目視色差管制★--->發生過訴賠 (RMK00248) . 【色差】1.2.若針對特殊顏色需特別管理時，請品檢忽略1.1.的規定以特別規定為主 (RMK00248) . 此經銷商保證平均厚度在1/2厚度公差內，厚度量測NG時，如單位長度符合範圍，請放行 (RMK00402) . 【捲取】注意！本單為直立式包裝。禁用STAGGER捲取送包裝！送RCL重處理例外。 (RMK00512) . 【抽氣量】白色系在CC1生產時,FINISH抽氣量請設定250,如生產中發生色差b值異常升高,請股長再加大抽氣量因應 (RMK00560) . 此客戶有保證 全板形 急峻度 ≦ 0.7% ( ≦ 12 I-UNIT ) (RMK00583) | 訂單:2503EFE001/005 CC2 <生產備註> 事項如下 . 正面面漆(20U)及正面總膜厚(25U)要求管制90%以上之膜厚,未達標準降級. (RMK00054) . 若背面面漆(20U)及背面總膜厚(25U)時要求管制90%以上之膜厚,未達標準降級 (RMK00054) . 面漆=18U(90%)~請購基準22U(110%),標準板總膜厚=5+20U(100%面漆). (RMK00054) . 30CM*全寬*留1塊給LAB及1塊給塗料商, (RMK00054) . 【色差】1.1.此客戶對面漆(非B開頭之色碼)目視色差要求較高,請依限度樣本進行目視色差管制★--->發生過訴賠 (RMK00248) . 【色差】1.2.若針對特殊顏色需特別管理時，請品檢忽略1.1.的規定以特別規定為主 (RMK00248) . 此經銷商保證平均厚度在1/2厚度公差內，厚度量測NG時，如單位長度符合範圍，請放行 (RMK00402) . 【捲取】注意！本單為直立式包裝。禁用STAGGER捲取送包裝！送RCL重處理例外。 (RMK00512) . 【抽氣量】白色系在CC1生產時,FINISH抽氣量請設定250,如生產中發生色差b值異常升高,請股長再加大抽氣量因應 (RMK00560) . 此客戶有保證 全板形 急峻度 ≦ 0.7% ( ≦ 12 I-UNIT ) (RMK00583) | 訂單:2503EFE001/005 RCL <生產備註> 事項如下 . 【捲取】注意！本單為直立式包裝。禁用STAGGER捲取送包裝！送RCL重處理例外。 (RMK00512) | 訂單:2503EFE001/005 CCPK 無 <生產備註> 事項 | 訂單:2503EFE001/005 CGQC <品檢備註> 事項如下 . 鍍層 AZ150 (含) 以上 , 鋅花等級 C~E 目標D，避免鋅花晶界明顯後續造成烤漆點狀未塗漆。 (RMK00565) | 訂單:2503EFE001/005 CCQC <品檢備註> 事項如下 . 【色差】1.1.此客戶對面漆(非B開頭之色碼)目視色差要求較高,請依限度樣本進行目視色差管制★--->發生過訴賠 (RMK00248) . 【色差】1.2.若針對特殊顏色需特別管理時，請品檢忽略1.1.的規定以特別規定為主 (RMK00248) . 【捲取】注意！本單為直立式包裝。禁用STAGGER捲取送包裝！送RCL重處理例外。 (RMK00512) | 訂單:2503EFE001/005 TOL 無 <生產備註> 事項 |  | 訂單 2503EFE001/005 修改記錄如下: 20241219 09:59:35 (06023) 退火碼: >> H2, 用途碼: >> COG003, 背面標示: >> S000, 訂單背面顏色(五碼): >> BW73Z, 背面漆膜厚: >> NOM, 背面漆塗漆型式幾塗幾烤: >> 2, 鉻酸鹽: >> Z, 訂單厚度: >> 0.014, 訂單重: >> 40, 重量容許率(下限): >> 10, 重量容許率(上限): >> 10, 訂單寬度: >> 41, 鍍製方式: >> AC, 鋼捲內徑: >> 508, 鋼捲下限重: >> 3, 鋼捲上限重: >> 4.5, 壓花條件碼: >> -, 表面花紋: >> R, 綠色識別碼: >> -, 印刷輥號: >> -, 產品代碼: >> PPGL, 皮膜碼: >> -, 單位別: >> I, 油品種類: >> Z, 塗油量: >> Z, 包裝代碼: >> E0 , 保護膜碼: >> -, 客戶試片取樣型式: >> -, 調質碼: >> S, 套筒碼: >> P , 規格: >> A792SSGR80, 製造標準: >> ASTM, 表面處理劑種類: >> Z, 表面處理劑塗佈量: >> Z, 伸長率測試: >> N, 硬度測試碼: >> N, 抗拉強度測試: >> N, 降伏強度測試: >> N, 厚度變異: >> 0, 訂單正面顏色(五碼): >> 1WR46, 正面漆膜厚: >> 25, 正面漆塗漆型式幾塗幾烤: >> 2, 修邊碼: >> Y, 重量碼: >> AW, 鋼捲捲向: >> O, 鍍層碼: >> AZ50, | F:保證1/2 ASTM 厚度公差
PPGL | 2503EFE001/006 |  | 1. 製造標準為MS、ASTM或銷新加坡之訂單，若無技術指定優先用料，請優先使用國內料，勿使用ANFEN (OFP00406)-{.不符.} | 1. 製造標準為MS、ASTM或銷新加坡之訂單，若無技術指定優先用料，請優先使用國內料，勿使用ANFEN (OFP00406)-{.不符.} 2. 【提醒】！本單為直立式包裝，嚴禁鍍鋅或烤漆後以STAGGER捲取 (OFP00451)-{.不符.} 3. ※超耐候一系列用途要確認是否有英制公差需求，有英制公差需求時選配碼用ON027※ (OFP00680)-{.不符.} 4. 此經銷商有簽訂1/2厚度公差保證(無厚度變異),請調整冷軋與鍍鋅厚度公差管制範圍. 保證 ASTM 厚度公差 (OFP00180)-{.不符.} | 訂單:2503EFE001/006 CPL <生產備註> 事項如下 . 除HGI/ HGL 訂單邊緣不噴油. 其餘皆側緣噴油 (RMK00285) | 訂單:2503EFE001/006 CR1 <生產備註> 事項如下 . 此經銷商保證平均厚度在1/2厚度公差內，厚度量測NG時，如單位長度符合範圍，請放行 (RMK00402) . 此客戶有保證 全板形 急峻度 ≦ 0.7% ( ≦ 12 I-UNIT ) (RMK00583) | 訂單:2503EFE001/006 CR2 <生產備註> 事項如下 . 此經銷商保證平均厚度在1/2厚度公差內，厚度量測NG時，如單位長度符合範圍，請放行 (RMK00402) . 此客戶有保證 全板形 急峻度 ≦ 0.7% ( ≦ 12 I-UNIT ) (RMK00583) | 訂單:2503EFE001/006 CG1 <生產備註> 事項如下 . 鍍鋅表面不可有鋅痕、壓痕、凹陷、及刮傷 、應變痕等。 (RMK00054) . 此經銷商保證平均厚度在1/2厚度公差內，厚度量測NG時，如單位長度符合範圍，請放行 (RMK00402) . 此客戶有保證 全板形 急峻度 ≦ 0.7% ( ≦ 12 I-UNIT ) (RMK00583) | 訂單:2503EFE001/006 CG2 <生產備註> 事項如下 . 鍍鋅表面不可有鋅痕、壓痕、凹陷、及刮傷 、應變痕等。 (RMK00054) . 此經銷商保證平均厚度在1/2厚度公差內，厚度量測NG時，如單位長度符合範圍，請放行 (RMK00402) . 此客戶有保證 全板形 急峻度 ≦ 0.7% ( ≦ 12 I-UNIT ) (RMK00583) | 訂單:2503EFE001/006 CC1 <生產備註> 事項如下 . 正面面漆(20U)及正面總膜厚(25U)要求管制90%以上之膜厚,未達標準降級. (RMK00054) . 若背面面漆(20U)及背面總膜厚(25U)時要求管制90%以上之膜厚,未達標準降級 (RMK00054) . 面漆=18U(90%)~請購基準22U(110%),標準板總膜厚=5+20U(100%面漆). (RMK00054) . 30CM*全寬*留1塊給LAB及1塊給塗料商, (RMK00054) . 【色差】1.1.此客戶對面漆(非B開頭之色碼)目視色差要求較高,請依限度樣本進行目視色差管制★--->發生過訴賠 (RMK00248) . 【色差】1.2.若針對特殊顏色需特別管理時，請品檢忽略1.1.的規定以特別規定為主 (RMK00248) . 此經銷商保證平均厚度在1/2厚度公差內，厚度量測NG時，如單位長度符合範圍，請放行 (RMK00402) . 【捲取】注意！本單為直立式包裝。禁用STAGGER捲取送包裝！送RCL重處理例外。 (RMK00512) . 此客戶有保證 全板形 急峻度 ≦ 0.7% ( ≦ 12 I-UNIT ) (RMK00583) | 訂單:2503EFE001/006 CC2 <生產備註> 事項如下 . 正面面漆(20U)及正面總膜厚(25U)要求管制90%以上之膜厚,未達標準降級. (RMK00054) . 若背面面漆(20U)及背面總膜厚(25U)時要求管制90%以上之膜厚,未達標準降級 (RMK00054) . 面漆=18U(90%)~請購基準22U(110%),標準板總膜厚=5+20U(100%面漆). (RMK00054) . 30CM*全寬*留1塊給LAB及1塊給塗料商, (RMK00054) . 【色差】1.1.此客戶對面漆(非B開頭之色碼)目視色差要求較高,請依限度樣本進行目視色差管制★--->發生過訴賠 (RMK00248) . 【色差】1.2.若針對特殊顏色需特別管理時，請品檢忽略1.1.的規定以特別規定為主 (RMK00248) . 此經銷商保證平均厚度在1/2厚度公差內，厚度量測NG時，如單位長度符合範圍，請放行 (RMK00402) . 【捲取】注意！本單為直立式包裝。禁用STAGGER捲取送包裝！送RCL重處理例外。 (RMK00512) . 此客戶有保證 全板形 急峻度 ≦ 0.7% ( ≦ 12 I-UNIT ) (RMK00583) | 訂單:2503EFE001/006 RCL <生產備註> 事項如下 . 【捲取】注意！本單為直立式包裝。禁用STAGGER捲取送包裝！送RCL重處理例外。 (RMK00512) | 訂單:2503EFE001/006 CCPK 無 <生產備註> 事項 | 訂單:2503EFE001/006 CGQC 無 <品檢備註> 事項 | 訂單:2503EFE001/006 CCQC <品檢備註> 事項如下 . 【色差】1.1.此客戶對面漆(非B開頭之色碼)目視色差要求較高,請依限度樣本進行目視色差管制★--->發生過訴賠 (RMK00248) . 【色差】1.2.若針對特殊顏色需特別管理時，請品檢忽略1.1.的規定以特別規定為主 (RMK00248) . 【捲取】注意！本單為直立式包裝。禁用STAGGER捲取送包裝！送RCL重處理例外。 (RMK00512) | 訂單:2503EFE001/006 TOL 無 <生產備註> 事項 |  | 訂單 2503EFE001/006 修改記錄如下: 20241219 09:59:41 (06023) 退火碼: >> S1, 用途碼: >> COG003, 背面標示: >> S000, 訂單背面顏色(五碼): >> BW73Z, 背面漆膜厚: >> NOM, 背面漆塗漆型式幾塗幾烤: >> 2, 鉻酸鹽: >> Z, 訂單厚度: >> 0.015, 訂單重: >> 40, 重量容許率(下限): >> 10, 重量容許率(上限): >> 10, 訂單寬度: >> 36, 鍍製方式: >> AC, 鋼捲內徑: >> 508, 鋼捲下限重: >> 3, 鋼捲上限重: >> 4.5, 壓花條件碼: >> -, 表面花紋: >> R, 綠色識別碼: >> -, 印刷輥號: >> -, 產品代碼: >> PPGL, 皮膜碼: >> -, 單位別: >> I, 油品種類: >> Z, 塗油量: >> Z, 包裝代碼: >> E0 , 保護膜碼: >> -, 客戶試片取樣型式: >> -, 調質碼: >> S, 套筒碼: >> P , 規格: >> A792SSGR33, 製造標準: >> ASTM, 表面處理劑種類: >> Z, 表面處理劑塗佈量: >> Z, 伸長率測試: >> N, 硬度測試碼: >> N, 抗拉強度測試: >> N, 降伏強度測試: >> N, 厚度變異: >> 0, 訂單正面顏色(五碼): >> SBH78, 正面漆膜厚: >> 25, 正面漆塗漆型式幾塗幾烤: >> 2, 修邊碼: >> Y, 重量碼: >> AW, 鋼捲捲向: >> O, 鍍層碼: >> AZ50, | F:保證1/2 ASTM 厚度公差
PPGL | 2503EFE001/007 |  | 1. 製造標準為MS、ASTM或銷新加坡之訂單，若無技術指定優先用料，請優先使用國內料，勿使用ANFEN (OFP00406)-{.不符.} | 1. 製造標準為MS、ASTM或銷新加坡之訂單，若無技術指定優先用料，請優先使用國內料，勿使用ANFEN (OFP00406)-{.不符.} 2. 【提醒】！本單為直立式包裝，嚴禁鍍鋅或烤漆後以STAGGER捲取 (OFP00451)-{.不符.} 3. ※超耐候一系列用途要確認是否有英制公差需求，有英制公差需求時選配碼用ON027※ (OFP00680)-{.不符.} 4. 此經銷商有簽訂1/2厚度公差保證(無厚度變異),請調整冷軋與鍍鋅厚度公差管制範圍. 保證 ASTM 厚度公差 (OFP00180)-{.不符.} | 訂單:2503EFE001/007 CPL <生產備註> 事項如下 . 除HGI/ HGL 訂單邊緣不噴油. 其餘皆側緣噴油 (RMK00285) | 訂單:2503EFE001/007 CR1 <生產備註> 事項如下 . 此經銷商保證平均厚度在1/2厚度公差內，厚度量測NG時，如單位長度符合範圍，請放行 (RMK00402) . 此客戶有保證 全板形 急峻度 ≦ 0.7% ( ≦ 12 I-UNIT ) (RMK00583) | 訂單:2503EFE001/007 CR2 <生產備註> 事項如下 . 此經銷商保證平均厚度在1/2厚度公差內，厚度量測NG時，如單位長度符合範圍，請放行 (RMK00402) . 此客戶有保證 全板形 急峻度 ≦ 0.7% ( ≦ 12 I-UNIT ) (RMK00583) | 訂單:2503EFE001/007 CG1 <生產備註> 事項如下 . 鍍鋅表面不可有鋅痕、壓痕、凹陷、及刮傷 、應變痕等。 (RMK00054) . 此經銷商保證平均厚度在1/2厚度公差內，厚度量測NG時，如單位長度符合範圍，請放行 (RMK00402) . 此客戶有保證 全板形 急峻度 ≦ 0.7% ( ≦ 12 I-UNIT ) (RMK00583) | 訂單:2503EFE001/007 CG2 <生產備註> 事項如下 . 鍍鋅表面不可有鋅痕、壓痕、凹陷、及刮傷 、應變痕等。 (RMK00054) . 此經銷商保證平均厚度在1/2厚度公差內，厚度量測NG時，如單位長度符合範圍，請放行 (RMK00402) . 此客戶有保證 全板形 急峻度 ≦ 0.7% ( ≦ 12 I-UNIT ) (RMK00583) | 訂單:2503EFE001/007 CC1 <生產備註> 事項如下 . 正面面漆(20U)及正面總膜厚(25U)要求管制90%以上之膜厚,未達標準降級. (RMK00054) . 若背面面漆(20U)及背面總膜厚(25U)時要求管制90%以上之膜厚,未達標準降級 (RMK00054) . 面漆=18U(90%)~請購基準22U(110%),標準板總膜厚=5+20U(100%面漆). (RMK00054) . 30CM*全寬*留1塊給LAB及1塊給塗料商, (RMK00054) . 【色差】1.1.此客戶對面漆(非B開頭之色碼)目視色差要求較高,請依限度樣本進行目視色差管制★--->發生過訴賠 (RMK00248) . 【色差】1.2.若針對特殊顏色需特別管理時，請品檢忽略1.1.的規定以特別規定為主 (RMK00248) . 此經銷商保證平均厚度在1/2厚度公差內，厚度量測NG時，如單位長度符合範圍，請放行 (RMK00402) . 【捲取】注意！本單為直立式包裝。禁用STAGGER捲取送包裝！送RCL重處理例外。 (RMK00512) . 此客戶有保證 全板形 急峻度 ≦ 0.7% ( ≦ 12 I-UNIT ) (RMK00583) . 【水痕】因TOP 為YCP 近似深黑色水痕可能嚴重，因此指定CC1生產注意W/Q 使用純水與水量控制 (RMK00588) | 訂單:2503EFE001/007 CC2 <生產備註> 事項如下 . 正面面漆(20U)及正面總膜厚(25U)要求管制90%以上之膜厚,未達標準降級. (RMK00054) . 若背面面漆(20U)及背面總膜厚(25U)時要求管制90%以上之膜厚,未達標準降級 (RMK00054) . 面漆=18U(90%)~請購基準22U(110%),標準板總膜厚=5+20U(100%面漆). (RMK00054) . 30CM*全寬*留1塊給LAB及1塊給塗料商, (RMK00054) . 【色差】1.1.此客戶對面漆(非B開頭之色碼)目視色差要求較高,請依限度樣本進行目視色差管制★--->發生過訴賠 (RMK00248) . 【色差】1.2.若針對特殊顏色需特別管理時，請品檢忽略1.1.的規定以特別規定為主 (RMK00248) . 此經銷商保證平均厚度在1/2厚度公差內，厚度量測NG時，如單位長度符合範圍，請放行 (RMK00402) . 【捲取】注意！本單為直立式包裝。禁用STAGGER捲取送包裝！送RCL重處理例外。 (RMK00512) . 此客戶有保證 全板形 急峻度 ≦ 0.7% ( ≦ 12 I-UNIT ) (RMK00583) . 【水痕】因TOP 為YCP 近似深黑色水痕可能嚴重，因此指定CC1生產注意W/Q 使用純水與水量控制 (RMK00588) | 訂單:2503EFE001/007 RCL <生產備註> 事項如下 . 【捲取】注意！本單為直立式包裝。禁用STAGGER捲取送包裝！送RCL重處理例外。 (RMK00512) | 訂單:2503EFE001/007 CCPK 無 <生產備註> 事項 | 訂單:2503EFE001/007 CGQC 無 <品檢備註> 事項 | 訂單:2503EFE001/007 CCQC <品檢備註> 事項如下 . 【色差】1.1.此客戶對面漆(非B開頭之色碼)目視色差要求較高,請依限度樣本進行目視色差管制★--->發生過訴賠 (RMK00248) . 【色差】1.2.若針對特殊顏色需特別管理時，請品檢忽略1.1.的規定以特別規定為主 (RMK00248) . 【捲取】注意！本單為直立式包裝。禁用STAGGER捲取送包裝！送RCL重處理例外。 (RMK00512) . 【水痕】因TOP 為YCP 近似深黑色水痕可能嚴重，因此指定CC1生產注意W/Q 使用純水與水量控制 (RMK00588) | 訂單:2503EFE001/007 TOL 無 <生產備註> 事項 |  | 訂單 2503EFE001/007 修改記錄如下: 20241219 09:59:48 (06023) 退火碼: >> S1, 用途碼: >> COG007, 背面標示: >> S000, 訂單背面顏色(五碼): >> BW73Z, 背面漆膜厚: >> NOM, 背面漆塗漆型式幾塗幾烤: >> 2, 鉻酸鹽: >> Z, 訂單厚度: >> 0.015, 訂單重: >> 40, 重量容許率(下限): >> 10, 重量容許率(上限): >> 10, 訂單寬度: >> 36, 鍍製方式: >> AC, 鋼捲內徑: >> 508, 鋼捲下限重: >> 3, 鋼捲上限重: >> 4.5, 壓花條件碼: >> -, 表面花紋: >> R, 綠色識別碼: >> -, 印刷輥號: >> -, 產品代碼: >> PPGL, 皮膜碼: >> -, 單位別: >> I, 油品種類: >> Z, 塗油量: >> Z, 包裝代碼: >> E0 , 保護膜碼: >> -, 客戶試片取樣型式: >> -, 調質碼: >> S, 套筒碼: >> P , 規格: >> A792SSGR33, 製造標準: >> ASTM, 表面處理劑種類: >> Z, 表面處理劑塗佈量: >> Z, 伸長率測試: >> N, 硬度測試碼: >> N, 抗拉強度測試: >> N, 降伏強度測試: >> N, 厚度變異: >> 0, 訂單正面顏色(五碼): >> SYT9P, 正面漆膜厚: >> 25, 正面漆塗漆型式幾塗幾烤: >> 2, 修邊碼: >> Y, 重量碼: >> AW, 鋼捲捲向: >> O, 鍍層碼: >> AZ50, | F:保證1/2 ASTM 厚度公差
PPGL | 2503EFE001/008 |  | 1. 製造標準為MS、ASTM或銷新加坡之訂單，若無技術指定優先用料，請優先使用國內料，勿使用ANFEN (OFP00406)-{.不符.} | 1. 製造標準為MS、ASTM或銷新加坡之訂單，若無技術指定優先用料，請優先使用國內料，勿使用ANFEN (OFP00406)-{.不符.} 2. 【提醒】！本單為直立式包裝，嚴禁鍍鋅或烤漆後以STAGGER捲取 (OFP00451)-{.不符.} 3. ※超耐候一系列用途要確認是否有英制公差需求，有英制公差需求時選配碼用ON027※ (OFP00680)-{.不符.} 4. 此經銷商有簽訂1/2厚度公差保證(無厚度變異),請調整冷軋與鍍鋅厚度公差管制範圍. 保證 ASTM 厚度公差 (OFP00180)-{.不符.} | 訂單:2503EFE001/008 CPL <生產備註> 事項如下 . 除HGI/ HGL 訂單邊緣不噴油. 其餘皆側緣噴油 (RMK00285) | 訂單:2503EFE001/008 CR1 <生產備註> 事項如下 . 此經銷商保證平均厚度在1/2厚度公差內，厚度量測NG時，如單位長度符合範圍，請放行 (RMK00402) . 此客戶有保證 全板形 急峻度 ≦ 0.7% ( ≦ 12 I-UNIT ) (RMK00583) | 訂單:2503EFE001/008 CR2 <生產備註> 事項如下 . 此經銷商保證平均厚度在1/2厚度公差內，厚度量測NG時，如單位長度符合範圍，請放行 (RMK00402) . 此客戶有保證 全板形 急峻度 ≦ 0.7% ( ≦ 12 I-UNIT ) (RMK00583) | 訂單:2503EFE001/008 CG1 <生產備註> 事項如下 . 鍍鋅表面不可有鋅痕、壓痕、凹陷、及刮傷 、應變痕等。 (RMK00054) . 此經銷商保證平均厚度在1/2厚度公差內，厚度量測NG時，如單位長度符合範圍，請放行 (RMK00402) . 此客戶有保證 全板形 急峻度 ≦ 0.7% ( ≦ 12 I-UNIT ) (RMK00583) | 訂單:2503EFE001/008 CG2 <生產備註> 事項如下 . 鍍鋅表面不可有鋅痕、壓痕、凹陷、及刮傷 、應變痕等。 (RMK00054) . 此經銷商保證平均厚度在1/2厚度公差內，厚度量測NG時，如單位長度符合範圍，請放行 (RMK00402) . 此客戶有保證 全板形 急峻度 ≦ 0.7% ( ≦ 12 I-UNIT ) (RMK00583) | 訂單:2503EFE001/008 CC1 <生產備註> 事項如下 . 正面面漆(20U)及正面總膜厚(25U)要求管制90%以上之膜厚,未達標準降級. (RMK00054) . 若背面面漆(20U)及背面總膜厚(25U)時要求管制90%以上之膜厚,未達標準降級 (RMK00054) . 面漆=18U(90%)~請購基準22U(110%),標準板總膜厚=5+20U(100%面漆). (RMK00054) . 30CM*全寬*留1塊給LAB及1塊給塗料商, (RMK00054) . 【色差】1.1.此客戶對面漆(非B開頭之色碼)目視色差要求較高,請依限度樣本進行目視色差管制★--->發生過訴賠 (RMK00248) . 【色差】1.2.若針對特殊顏色需特別管理時，請品檢忽略1.1.的規定以特別規定為主 (RMK00248) . 此經銷商保證平均厚度在1/2厚度公差內，厚度量測NG時，如單位長度符合範圍，請放行 (RMK00402) . 【捲取】注意！本單為直立式包裝。禁用STAGGER捲取送包裝！送RCL重處理例外。 (RMK00512) . 此客戶有保證 全板形 急峻度 ≦ 0.7% ( ≦ 12 I-UNIT ) (RMK00583) | 訂單:2503EFE001/008 CC2 <生產備註> 事項如下 . 正面面漆(20U)及正面總膜厚(25U)要求管制90%以上之膜厚,未達標準降級. (RMK00054) . 若背面面漆(20U)及背面總膜厚(25U)時要求管制90%以上之膜厚,未達標準降級 (RMK00054) . 面漆=18U(90%)~請購基準22U(110%),標準板總膜厚=5+20U(100%面漆). (RMK00054) . 30CM*全寬*留1塊給LAB及1塊給塗料商, (RMK00054) . 【色差】1.1.此客戶對面漆(非B開頭之色碼)目視色差要求較高,請依限度樣本進行目視色差管制★--->發生過訴賠 (RMK00248) . 【色差】1.2.若針對特殊顏色需特別管理時，請品檢忽略1.1.的規定以特別規定為主 (RMK00248) . 此經銷商保證平均厚度在1/2厚度公差內，厚度量測NG時，如單位長度符合範圍，請放行 (RMK00402) . 【捲取】注意！本單為直立式包裝。禁用STAGGER捲取送包裝！送RCL重處理例外。 (RMK00512) . 此客戶有保證 全板形 急峻度 ≦ 0.7% ( ≦ 12 I-UNIT ) (RMK00583) | 訂單:2503EFE001/008 RCL <生產備註> 事項如下 . 【捲取】注意！本單為直立式包裝。禁用STAGGER捲取送包裝！送RCL重處理例外。 (RMK00512) | 訂單:2503EFE001/008 CCPK 無 <生產備註> 事項 | 訂單:2503EFE001/008 CGQC 無 <品檢備註> 事項 | 訂單:2503EFE001/008 CCQC <品檢備註> 事項如下 . 【色差】1.1.此客戶對面漆(非B開頭之色碼)目視色差要求較高,請依限度樣本進行目視色差管制★--->發生過訴賠 (RMK00248) . 【色差】1.2.若針對特殊顏色需特別管理時，請品檢忽略1.1.的規定以特別規定為主 (RMK00248) . 【捲取】注意！本單為直立式包裝。禁用STAGGER捲取送包裝！送RCL重處理例外。 (RMK00512) | 訂單:2503EFE001/008 TOL 無 <生產備註> 事項 |  | 訂單 2503EFE001/008 修改記錄如下: 20241219 09:59:55 (06023) 退火碼: >> S1, 用途碼: >> COG007, 背面標示: >> S000, 訂單背面顏色(五碼): >> BW73Z, 背面漆膜厚: >> NOM, 背面漆塗漆型式幾塗幾烤: >> 2, 鉻酸鹽: >> Z, 訂單厚度: >> 0.015, 訂單重: >> 20, 重量容許率(下限): >> 10, 重量容許率(上限): >> 10, 訂單寬度: >> 36, 鍍製方式: >> AC, 鋼捲內徑: >> 508, 鋼捲下限重: >> 3, 鋼捲上限重: >> 4.5, 壓花條件碼: >> -, 表面花紋: >> R, 綠色識別碼: >> -, 印刷輥號: >> -, 產品代碼: >> PPGL, 皮膜碼: >> -, 單位別: >> I, 油品種類: >> Z, 塗油量: >> Z, 包裝代碼: >> E0 , 保護膜碼: >> -, 客戶試片取樣型式: >> -, 調質碼: >> S, 套筒碼: >> P , 規格: >> A792SSGR33, 製造標準: >> ASTM, 表面處理劑種類: >> Z, 表面處理劑塗佈量: >> Z, 伸長率測試: >> N, 硬度測試碼: >> N, 抗拉強度測試: >> N, 降伏強度測試: >> N, 厚度變異: >> 0, 訂單正面顏色(五碼): >> SBH7N, 正面漆膜厚: >> 25, 正面漆塗漆型式幾塗幾烤: >> 2, 修邊碼: >> Y, 重量碼: >> AW, 鋼捲捲向: >> O, 鍍層碼: >> AZ50, | F:保證1/2 ASTM 厚度公差
PPGL | 2503EFE001/009 | 1. 避免客戶下單用途別與色碼不符 (用途碼:COG001, 正面色碼:SRV3T3 不符)(OFP00029)-{.不符.} | 1. 製造標準為MS、ASTM或銷新加坡之訂單，若無技術指定優先用料，請優先使用國內料，勿使用ANFEN (OFP00406)-{.不符.} | 1. 製造標準為MS、ASTM或銷新加坡之訂單，若無技術指定優先用料，請優先使用國內料，勿使用ANFEN (OFP00406)-{.不符.} 2. 【提醒】！本單為直立式包裝，嚴禁鍍鋅或烤漆後以STAGGER捲取 (OFP00451)-{.不符.} 3. 此經銷商有簽訂1/2厚度公差保證(無厚度變異),請調整冷軋與鍍鋅厚度公差管制範圍. 保證 ASTM 厚度公差 (OFP00180)-{.不符.} | 訂單:2503EFE001/009 CPL <生產備註> 事項如下 . 除HGI/ HGL 訂單邊緣不噴油. 其餘皆側緣噴油 (RMK00285) | 訂單:2503EFE001/009 CR1 <生產備註> 事項如下 . 此經銷商保證平均厚度在1/2厚度公差內，厚度量測NG時，如單位長度符合範圍，請放行 (RMK00402) . 此客戶有保證 全板形 急峻度 ≦ 0.7% ( ≦ 12 I-UNIT ) (RMK00583) | 訂單:2503EFE001/009 CR2 <生產備註> 事項如下 . 此經銷商保證平均厚度在1/2厚度公差內，厚度量測NG時，如單位長度符合範圍，請放行 (RMK00402) . 此客戶有保證 全板形 急峻度 ≦ 0.7% ( ≦ 12 I-UNIT ) (RMK00583) | 訂單:2503EFE001/009 CG1 <生產備註> 事項如下 . 此經銷商保證平均厚度在1/2厚度公差內，厚度量測NG時，如單位長度符合範圍，請放行 (RMK00402) . 此客戶有保證 全板形 急峻度 ≦ 0.7% ( ≦ 12 I-UNIT ) (RMK00583) . 鍍鋅表面不可有鋅痕、壓痕、凹陷、及刮傷 、應變痕等。 (RMK00702) | 訂單:2503EFE001/009 CG2 <生產備註> 事項如下 . 此經銷商保證平均厚度在1/2厚度公差內，厚度量測NG時，如單位長度符合範圍，請放行 (RMK00402) . 此客戶有保證 全板形 急峻度 ≦ 0.7% ( ≦ 12 I-UNIT ) (RMK00583) . 鍍鋅表面不可有鋅痕、壓痕、凹陷、及刮傷 、應變痕等。 (RMK00702) | 訂單:2503EFE001/009 CC1 <生產備註> 事項如下 . 請品檢務必遵守 30CM*全寬*留1塊給LAB及1塊給塗料商，若背面非"B"字頭則各留2片 (RMK00105) . 品檢人員於LAB試片上註記測試物性耐久及曝曬 (RMK00105) . 【色差】1.1.此客戶對面漆(非B開頭之色碼)目視色差要求較高,請依限度樣本進行目視色差管制★--->發生過訴賠 (RMK00248) . 【色差】1.2.若針對特殊顏色需特別管理時，請品檢忽略1.1.的規定以特別規定為主 (RMK00248) . 此經銷商保證平均厚度在1/2厚度公差內，厚度量測NG時，如單位長度符合範圍，請放行 (RMK00402) . 【捲取】注意！本單為直立式包裝。禁用STAGGER捲取送包裝！送RCL重處理例外。 (RMK00512) . 此客戶有保證 全板形 急峻度 ≦ 0.7% ( ≦ 12 I-UNIT ) (RMK00583) . 【塗料扣重注意】Valspar 扣重為 200 Kg (RMK00697) . 30CM*全寬*留1塊給LAB及1塊給塗料商, (RMK00702) . 【VALSPAR】色碼第六碼"3" 面漆塗佈量≧90％，總塗佈量管制≧ 93% (RMK00702) . 【SRV3T3 特別放行標準】鉛筆≧HB， TT≦3 TT。面漆≧90%，總 mass ≧93%，背面漆 ≧90%，總 mass ≧90%，色差 正面漆 ΔE≦1.0，不管制批差異 (RMK00715) | 訂單:2503EFE001/009 CC2 <生產備註> 事項如下 . 請品檢務必遵守 30CM*全寬*留1塊給LAB及1塊給塗料商，若背面非"B"字頭則各留2片 (RMK00105) . 品檢人員於LAB試片上註記測試物性耐久及曝曬 (RMK00105) . 【色差】1.1.此客戶對面漆(非B開頭之色碼)目視色差要求較高,請依限度樣本進行目視色差管制★--->發生過訴賠 (RMK00248) . 【色差】1.2.若針對特殊顏色需特別管理時，請品檢忽略1.1.的規定以特別規定為主 (RMK00248) . 此經銷商保證平均厚度在1/2厚度公差內，厚度量測NG時，如單位長度符合範圍，請放行 (RMK00402) . 【捲取】注意！本單為直立式包裝。禁用STAGGER捲取送包裝！送RCL重處理例外。 (RMK00512) . 此客戶有保證 全板形 急峻度 ≦ 0.7% ( ≦ 12 I-UNIT ) (RMK00583) . 【塗料扣重注意】Valspar 扣重為 200 Kg (RMK00697) . 30CM*全寬*留1塊給LAB及1塊給塗料商, (RMK00702) . 【VALSPAR】色碼第六碼"3" 面漆塗佈量≧90％，總塗佈量管制≧ 93% (RMK00702) . 【SRV3T3 特別放行標準】鉛筆≧HB， TT≦3 TT。面漆≧90%，總 mass ≧93%，背面漆 ≧90%，總 mass ≧90%，色差 正面漆 ΔE≦1.0，不管制批差異 (RMK00715) | 訂單:2503EFE001/009 RCL <生產備註> 事項如下 . 【捲取】注意！本單為直立式包裝。禁用STAGGER捲取送包裝！送RCL重處理例外。 (RMK00512) | 訂單:2503EFE001/009 CCPK 無 <生產備註> 事項 | 訂單:2503EFE001/009 CGQC <品檢備註> 事項如下 . 鍍鋅表面不可有鋅痕、壓痕、凹陷、及刮傷 、應變痕等。 (RMK00702) | 訂單:2503EFE001/009 CCQC <品檢備註> 事項如下 . 請品檢務必遵守 30CM*全寬*留1塊給LAB及1塊給塗料商，若背面非"B"字頭則各留2片 (RMK00105) . 【色差】1.1.此客戶對面漆(非B開頭之色碼)目視色差要求較高,請依限度樣本進行目視色差管制★--->發生過訴賠 (RMK00248) . 【色差】1.2.若針對特殊顏色需特別管理時，請品檢忽略1.1.的規定以特別規定為主 (RMK00248) . 【捲取】注意！本單為直立式包裝。禁用STAGGER捲取送包裝！送RCL重處理例外。 (RMK00512) . 30CM*全寬*留1塊給LAB及1塊給塗料商, (RMK00702) . 【VALSPAR】色碼第六碼"3" 面漆塗佈量≧90％，總塗佈量管制≧ 93% (RMK00702) . 【SRV3T3 特別放行標準】鉛筆≧HB， TT≦3 TT。面漆≧90%，總 mass ≧93%，背面漆 ≧90%，總 mass ≧90%，色差 正面漆 ΔE≦1.0，不管制批差異 (RMK00715) | 訂單:2503EFE001/009 TOL 無 <生產備註> 事項 |  | 訂單 2503EFE001/009 修改記錄如下: 20241219 10:00:01 (06023) 退火碼: >> S1, 用途碼: >> COA001, 背面標示: >> S000, 訂單背面顏色(五碼): >> XXXXX, 背面漆膜厚: >> NOM, 背面漆塗漆型式幾塗幾烤: >> 2, 鉻酸鹽: >> Z, 訂單厚度: >> 0.015, 訂單重: >> 20, 重量容許率(下限): >> 10, 重量容許率(上限): >> 10, 訂單寬度: >> 36, 鍍製方式: >> AC, 鋼捲內徑: >> 508, 鋼捲下限重: >> 3, 鋼捲上限重: >> 4.5, 壓花條件碼: >> -, 表面花紋: >> R, 綠色識別碼: >> -, 印刷輥號: >> -, 產品代碼: >> PPGL, 皮膜碼: >> -, 單位別: >> I, 油品種類: >> Z, 塗油量: >> Z, 包裝代碼: >> E0 , 保護膜碼: >> -, 客戶試片取樣型式: >> -, 調質碼: >> S, 套筒碼: >> P , 規格: >> A792SSGR33, 製造標準: >> ASTM, 表面處理劑種類: >> Z, 表面處理劑塗佈量: >> Z, 伸長率測試: >> N, 硬度測試碼: >> N, 抗拉強度測試: >> N, 降伏強度測試: >> N, 厚度變異: >> 0, 訂單正面顏色(五碼): >> XXXXX, 正面漆膜厚: >> NOM, 正面漆塗漆型式幾塗幾烤: >> 2, 修邊碼: >> Y, 重量碼: >> AW, 鋼捲捲向: >> O, 鍍層碼: >> AZ50, 20250106 08:49:21 (06023) 訂單背面顏色(五碼): XXXXX >> BW67Z, 背面漆膜厚: NOM >> 12.5, 訂單正面顏色(五碼): XXXXX >> SRV3T, 正面漆膜厚: NOM >> 25, 20250106 08:54:26 (06023) 用途碼: COA001 >> COG014, 20250114 10:26:44 (06023) 用途碼: COG014 >> COG001, 訂單背面顏色(五碼): BW67Z >> BW73Z, 背面漆膜厚: 12.5 >> NOM, | F:保證1/2 ASTM 厚度公差 | [訂單訊息通知] 2025/01/10 下午 01:20:17 *** (吳佩婷 >> 通知 >> Julian Liu) 訊息 : 請退單，改背面漆BW73Z
PPGL | 2503EFE001/010 |  | 1. 製造標準為MS、ASTM或銷新加坡之訂單，若無技術指定優先用料，請優先使用國內料，勿使用ANFEN (OFP00406)-{.不符.} | 1. 製造標準為MS、ASTM或銷新加坡之訂單，若無技術指定優先用料，請優先使用國內料，勿使用ANFEN (OFP00406)-{.不符.} 2. 【提醒】！本單為直立式包裝，嚴禁鍍鋅或烤漆後以STAGGER捲取 (OFP00451)-{.不符.} 3. ※超耐候一系列用途要確認是否有英制公差需求，有英制公差需求時選配碼用ON027※ (OFP00680)-{.不符.} 4. 此經銷商有簽訂1/2厚度公差保證(無厚度變異),請調整冷軋與鍍鋅厚度公差管制範圍. 保證 ASTM 厚度公差 (OFP00180)-{.不符.} | 訂單:2503EFE001/010 CPL <生產備註> 事項如下 . 除HGI/ HGL 訂單邊緣不噴油. 其餘皆側緣噴油 (RMK00285) | 訂單:2503EFE001/010 CR1 <生產備註> 事項如下 . 此經銷商保證平均厚度在1/2厚度公差內，厚度量測NG時，如單位長度符合範圍，請放行 (RMK00402) . 此客戶有保證 全板形 急峻度 ≦ 0.7% ( ≦ 12 I-UNIT ) (RMK00583) | 訂單:2503EFE001/010 CR2 <生產備註> 事項如下 . 此經銷商保證平均厚度在1/2厚度公差內，厚度量測NG時，如單位長度符合範圍，請放行 (RMK00402) . 此客戶有保證 全板形 急峻度 ≦ 0.7% ( ≦ 12 I-UNIT ) (RMK00583) | 訂單:2503EFE001/010 CG1 <生產備註> 事項如下 . 鍍鋅表面不可有鋅痕、壓痕、凹陷、及刮傷 、應變痕等。 (RMK00054) . 此經銷商保證平均厚度在1/2厚度公差內，厚度量測NG時，如單位長度符合範圍，請放行 (RMK00402) . 鍍層 AZ150 (含) 以上 , 鋅花等級 C~E 目標D，避免鋅花晶界明顯後續造成烤漆點狀未塗漆。 (RMK00565) . 此客戶有保證 全板形 急峻度 ≦ 0.7% ( ≦ 12 I-UNIT ) (RMK00583) | 訂單:2503EFE001/010 CG2 <生產備註> 事項如下 . 鍍鋅表面不可有鋅痕、壓痕、凹陷、及刮傷 、應變痕等。 (RMK00054) . 此經銷商保證平均厚度在1/2厚度公差內，厚度量測NG時，如單位長度符合範圍，請放行 (RMK00402) . 鍍層 AZ150 (含) 以上 , 鋅花等級 C~E 目標D，避免鋅花晶界明顯後續造成烤漆點狀未塗漆。 (RMK00565) . 此客戶有保證 全板形 急峻度 ≦ 0.7% ( ≦ 12 I-UNIT ) (RMK00583) | 訂單:2503EFE001/010 CC1 <生產備註> 事項如下 . 正面面漆(20U)及正面總膜厚(25U)要求管制90%以上之膜厚,未達標準降級. (RMK00054) . 若背面面漆(20U)及背面總膜厚(25U)時要求管制90%以上之膜厚,未達標準降級 (RMK00054) . 面漆=18U(90%)~請購基準22U(110%),標準板總膜厚=5+20U(100%面漆). (RMK00054) . 30CM*全寬*留1塊給LAB及1塊給塗料商, (RMK00054) . 【色差】1.1.此客戶對面漆(非B開頭之色碼)目視色差要求較高,請依限度樣本進行目視色差管制★--->發生過訴賠 (RMK00248) . 【色差】1.2.若針對特殊顏色需特別管理時，請品檢忽略1.1.的規定以特別規定為主 (RMK00248) . 此經銷商保證平均厚度在1/2厚度公差內，厚度量測NG時，如單位長度符合範圍，請放行 (RMK00402) . 【捲取】注意！本單為直立式包裝。禁用STAGGER捲取送包裝！送RCL重處理例外。 (RMK00512) . 此客戶有保證 全板形 急峻度 ≦ 0.7% ( ≦ 12 I-UNIT ) (RMK00583) | 訂單:2503EFE001/010 CC2 <生產備註> 事項如下 . 正面面漆(20U)及正面總膜厚(25U)要求管制90%以上之膜厚,未達標準降級. (RMK00054) . 若背面面漆(20U)及背面總膜厚(25U)時要求管制90%以上之膜厚,未達標準降級 (RMK00054) . 面漆=18U(90%)~請購基準22U(110%),標準板總膜厚=5+20U(100%面漆). (RMK00054) . 30CM*全寬*留1塊給LAB及1塊給塗料商, (RMK00054) . 【色差】1.1.此客戶對面漆(非B開頭之色碼)目視色差要求較高,請依限度樣本進行目視色差管制★--->發生過訴賠 (RMK00248) . 【色差】1.2.若針對特殊顏色需特別管理時，請品檢忽略1.1.的規定以特別規定為主 (RMK00248) . 此經銷商保證平均厚度在1/2厚度公差內，厚度量測NG時，如單位長度符合範圍，請放行 (RMK00402) . 【捲取】注意！本單為直立式包裝。禁用STAGGER捲取送包裝！送RCL重處理例外。 (RMK00512) . 此客戶有保證 全板形 急峻度 ≦ 0.7% ( ≦ 12 I-UNIT ) (RMK00583) | 訂單:2503EFE001/010 RCL <生產備註> 事項如下 . 【捲取】注意！本單為直立式包裝。禁用STAGGER捲取送包裝！送RCL重處理例外。 (RMK00512) | 訂單:2503EFE001/010 CCPK 無 <生產備註> 事項 | 訂單:2503EFE001/010 CGQC <品檢備註> 事項如下 . 鍍層 AZ150 (含) 以上 , 鋅花等級 C~E 目標D，避免鋅花晶界明顯後續造成烤漆點狀未塗漆。 (RMK00565) | 訂單:2503EFE001/010 CCQC <品檢備註> 事項如下 . 【色差】1.1.此客戶對面漆(非B開頭之色碼)目視色差要求較高,請依限度樣本進行目視色差管制★--->發生過訴賠 (RMK00248) . 【色差】1.2.若針對特殊顏色需特別管理時，請品檢忽略1.1.的規定以特別規定為主 (RMK00248) . 【捲取】注意！本單為直立式包裝。禁用STAGGER捲取送包裝！送RCL重處理例外。 (RMK00512) | 訂單:2503EFE001/010 TOL 無 <生產備註> 事項 |  | 訂單 2503EFE001/010 修改記錄如下: 20241219 10:00:08 (06023) 退火碼: >> H2, 用途碼: >> COG003, 背面標示: >> S000, 訂單背面顏色(五碼): >> BW73Z, 背面漆膜厚: >> NOM, 背面漆塗漆型式幾塗幾烤: >> 2, 鉻酸鹽: >> Z, 訂單厚度: >> 0.02, 訂單重: >> 40, 重量容許率(下限): >> 10, 重量容許率(上限): >> 10, 訂單寬度: >> 43, 鍍製方式: >> AC, 鋼捲內徑: >> 508, 鋼捲下限重: >> 3, 鋼捲上限重: >> 4.5, 壓花條件碼: >> -, 表面花紋: >> R, 綠色識別碼: >> -, 印刷輥號: >> -, 產品代碼: >> PPGL, 皮膜碼: >> -, 單位別: >> I, 油品種類: >> Z, 塗油量: >> Z, 包裝代碼: >> E0 , 保護膜碼: >> -, 客戶試片取樣型式: >> -, 調質碼: >> S, 套筒碼: >> P , 規格: >> A792SSGR80, 製造標準: >> ASTM, 表面處理劑種類: >> Z, 表面處理劑塗佈量: >> Z, 伸長率測試: >> N, 硬度測試碼: >> N, 抗拉強度測試: >> N, 降伏強度測試: >> N, 厚度變異: >> 0, 訂單正面顏色(五碼): >> SBH78, 正面漆膜厚: >> 25, 正面漆塗漆型式幾塗幾烤: >> 2, 修邊碼: >> Y, 重量碼: >> AW, 鋼捲捲向: >> O, 鍍層碼: >> AZ50, | F:保證1/2 ASTM 厚度公差
PPGL | 2503EFE001/011 |  | 1. 製造標準為MS、ASTM或銷新加坡之訂單，若無技術指定優先用料，請優先使用國內料，勿使用ANFEN (OFP00406)-{.不符.} | 1. 製造標準為MS、ASTM或銷新加坡之訂單，若無技術指定優先用料，請優先使用國內料，勿使用ANFEN (OFP00406)-{.不符.} 2. 【提醒】！本單為直立式包裝，嚴禁鍍鋅或烤漆後以STAGGER捲取 (OFP00451)-{.不符.} 3. ※超耐候一系列用途要確認是否有英制公差需求，有英制公差需求時選配碼用ON027※ (OFP00680)-{.不符.} 4. 此經銷商有簽訂1/2厚度公差保證(無厚度變異),請調整冷軋與鍍鋅厚度公差管制範圍. 保證 ASTM 厚度公差 (OFP00180)-{.不符.} | 訂單:2503EFE001/011 CPL <生產備註> 事項如下 . 除HGI/ HGL 訂單邊緣不噴油. 其餘皆側緣噴油 (RMK00285) | 訂單:2503EFE001/011 CR1 <生產備註> 事項如下 . 此經銷商保證平均厚度在1/2厚度公差內，厚度量測NG時，如單位長度符合範圍，請放行 (RMK00402) . 此客戶有保證 全板形 急峻度 ≦ 0.7% ( ≦ 12 I-UNIT ) (RMK00583) | 訂單:2503EFE001/011 CR2 <生產備註> 事項如下 . 此經銷商保證平均厚度在1/2厚度公差內，厚度量測NG時，如單位長度符合範圍，請放行 (RMK00402) . 此客戶有保證 全板形 急峻度 ≦ 0.7% ( ≦ 12 I-UNIT ) (RMK00583) | 訂單:2503EFE001/011 CG1 <生產備註> 事項如下 . 鍍鋅表面不可有鋅痕、壓痕、凹陷、及刮傷 、應變痕等。 (RMK00054) . 此經銷商保證平均厚度在1/2厚度公差內，厚度量測NG時，如單位長度符合範圍，請放行 (RMK00402) . 鍍層 AZ150 (含) 以上 , 鋅花等級 C~E 目標D，避免鋅花晶界明顯後續造成烤漆點狀未塗漆。 (RMK00565) . 此客戶有保證 全板形 急峻度 ≦ 0.7% ( ≦ 12 I-UNIT ) (RMK00583) | 訂單:2503EFE001/011 CG2 <生產備註> 事項如下 . 鍍鋅表面不可有鋅痕、壓痕、凹陷、及刮傷 、應變痕等。 (RMK00054) . 此經銷商保證平均厚度在1/2厚度公差內，厚度量測NG時，如單位長度符合範圍，請放行 (RMK00402) . 鍍層 AZ150 (含) 以上 , 鋅花等級 C~E 目標D，避免鋅花晶界明顯後續造成烤漆點狀未塗漆。 (RMK00565) . 此客戶有保證 全板形 急峻度 ≦ 0.7% ( ≦ 12 I-UNIT ) (RMK00583) | 訂單:2503EFE001/011 CC1 <生產備註> 事項如下 . 正面面漆(20U)及正面總膜厚(25U)要求管制90%以上之膜厚,未達標準降級. (RMK00054) . 若背面面漆(20U)及背面總膜厚(25U)時要求管制90%以上之膜厚,未達標準降級 (RMK00054) . 面漆=18U(90%)~請購基準22U(110%),標準板總膜厚=5+20U(100%面漆). (RMK00054) . 30CM*全寬*留1塊給LAB及1塊給塗料商, (RMK00054) . 【色差】1.1.此客戶對面漆(非B開頭之色碼)目視色差要求較高,請依限度樣本進行目視色差管制★--->發生過訴賠 (RMK00248) . 【色差】1.2.若針對特殊顏色需特別管理時，請品檢忽略1.1.的規定以特別規定為主 (RMK00248) . 此經銷商保證平均厚度在1/2厚度公差內，厚度量測NG時，如單位長度符合範圍，請放行 (RMK00402) . 【捲取】注意！本單為直立式包裝。禁用STAGGER捲取送包裝！送RCL重處理例外。 (RMK00512) . 【抽氣量】白色系在CC1生產時,FINISH抽氣量請設定250,如生產中發生色差b值異常升高,請股長再加大抽氣量因應 (RMK00560) . 此客戶有保證 全板形 急峻度 ≦ 0.7% ( ≦ 12 I-UNIT ) (RMK00583) | 訂單:2503EFE001/011 CC2 <生產備註> 事項如下 . 正面面漆(20U)及正面總膜厚(25U)要求管制90%以上之膜厚,未達標準降級. (RMK00054) . 若背面面漆(20U)及背面總膜厚(25U)時要求管制90%以上之膜厚,未達標準降級 (RMK00054) . 面漆=18U(90%)~請購基準22U(110%),標準板總膜厚=5+20U(100%面漆). (RMK00054) . 30CM*全寬*留1塊給LAB及1塊給塗料商, (RMK00054) . 【色差】1.1.此客戶對面漆(非B開頭之色碼)目視色差要求較高,請依限度樣本進行目視色差管制★--->發生過訴賠 (RMK00248) . 【色差】1.2.若針對特殊顏色需特別管理時，請品檢忽略1.1.的規定以特別規定為主 (RMK00248) . 此經銷商保證平均厚度在1/2厚度公差內，厚度量測NG時，如單位長度符合範圍，請放行 (RMK00402) . 【捲取】注意！本單為直立式包裝。禁用STAGGER捲取送包裝！送RCL重處理例外。 (RMK00512) . 【抽氣量】白色系在CC1生產時,FINISH抽氣量請設定250,如生產中發生色差b值異常升高,請股長再加大抽氣量因應 (RMK00560) . 此客戶有保證 全板形 急峻度 ≦ 0.7% ( ≦ 12 I-UNIT ) (RMK00583) | 訂單:2503EFE001/011 RCL <生產備註> 事項如下 . 【捲取】注意！本單為直立式包裝。禁用STAGGER捲取送包裝！送RCL重處理例外。 (RMK00512) | 訂單:2503EFE001/011 CCPK 無 <生產備註> 事項 | 訂單:2503EFE001/011 CGQC <品檢備註> 事項如下 . 鍍層 AZ150 (含) 以上 , 鋅花等級 C~E 目標D，避免鋅花晶界明顯後續造成烤漆點狀未塗漆。 (RMK00565) | 訂單:2503EFE001/011 CCQC <品檢備註> 事項如下 . 【色差】1.1.此客戶對面漆(非B開頭之色碼)目視色差要求較高,請依限度樣本進行目視色差管制★--->發生過訴賠 (RMK00248) . 【色差】1.2.若針對特殊顏色需特別管理時，請品檢忽略1.1.的規定以特別規定為主 (RMK00248) . 【捲取】注意！本單為直立式包裝。禁用STAGGER捲取送包裝！送RCL重處理例外。 (RMK00512) | 訂單:2503EFE001/011 TOL 無 <生產備註> 事項 |  | 訂單 2503EFE001/011 修改記錄如下: 20241219 10:00:15 (06023) 退火碼: >> H2, 用途碼: >> COG003, 背面標示: >> S000, 訂單背面顏色(五碼): >> BW73Z, 背面漆膜厚: >> NOM, 背面漆塗漆型式幾塗幾烤: >> 2, 鉻酸鹽: >> Z, 訂單厚度: >> 0.02, 訂單重: >> 40, 重量容許率(下限): >> 10, 重量容許率(上限): >> 10, 訂單寬度: >> 43, 鍍製方式: >> AC, 鋼捲內徑: >> 508, 鋼捲下限重: >> 3, 鋼捲上限重: >> 4.5, 壓花條件碼: >> -, 表面花紋: >> R, 綠色識別碼: >> -, 印刷輥號: >> -, 產品代碼: >> PPGL, 皮膜碼: >> -, 單位別: >> I, 油品種類: >> Z, 塗油量: >> Z, 包裝代碼: >> E0 , 保護膜碼: >> -, 客戶試片取樣型式: >> -, 調質碼: >> S, 套筒碼: >> P , 規格: >> A792SSGR80, 製造標準: >> ASTM, 表面處理劑種類: >> Z, 表面處理劑塗佈量: >> Z, 伸長率測試: >> N, 硬度測試碼: >> N, 抗拉強度測試: >> N, 降伏強度測試: >> N, 厚度變異: >> 0, 訂單正面顏色(五碼): >> SWH68, 正面漆膜厚: >> 25, 正面漆塗漆型式幾塗幾烤: >> 2, 修邊碼: >> Y, 重量碼: >> AW, 鋼捲捲向: >> O, 鍍層碼: >> AZ50, | F:保證1/2 ASTM 厚度公差
PPGL | 2503EFE001/012 |  | 1. 製造標準為MS、ASTM或銷新加坡之訂單，若無技術指定優先用料，請優先使用國內料，勿使用ANFEN (OFP00406)-{.不符.} | 1. 製造標準為MS、ASTM或銷新加坡之訂單，若無技術指定優先用料，請優先使用國內料，勿使用ANFEN (OFP00406)-{.不符.} 2. 【提醒】！本單為直立式包裝，嚴禁鍍鋅或烤漆後以STAGGER捲取 (OFP00451)-{.不符.} 3. ※超耐候一系列用途要確認是否有英制公差需求，有英制公差需求時選配碼用ON027※ (OFP00680)-{.不符.} 4. 此經銷商有簽訂1/2厚度公差保證(無厚度變異),請調整冷軋與鍍鋅厚度公差管制範圍. 保證 ASTM 厚度公差 (OFP00180)-{.不符.} | 訂單:2503EFE001/012 CPL <生產備註> 事項如下 . 除HGI/ HGL 訂單邊緣不噴油. 其餘皆側緣噴油 (RMK00285) | 訂單:2503EFE001/012 CR1 <生產備註> 事項如下 . 此經銷商保證平均厚度在1/2厚度公差內，厚度量測NG時，如單位長度符合範圍，請放行 (RMK00402) . 此客戶有保證 全板形 急峻度 ≦ 0.7% ( ≦ 12 I-UNIT ) (RMK00583) | 訂單:2503EFE001/012 CR2 <生產備註> 事項如下 . 此經銷商保證平均厚度在1/2厚度公差內，厚度量測NG時，如單位長度符合範圍，請放行 (RMK00402) . 此客戶有保證 全板形 急峻度 ≦ 0.7% ( ≦ 12 I-UNIT ) (RMK00583) | 訂單:2503EFE001/012 CG1 <生產備註> 事項如下 . 鍍鋅表面不可有鋅痕、壓痕、凹陷、及刮傷 、應變痕等。 (RMK00054) . 此經銷商保證平均厚度在1/2厚度公差內，厚度量測NG時，如單位長度符合範圍，請放行 (RMK00402) . 鍍層 AZ150 (含) 以上 , 鋅花等級 C~E 目標D，避免鋅花晶界明顯後續造成烤漆點狀未塗漆。 (RMK00565) . 此客戶有保證 全板形 急峻度 ≦ 0.7% ( ≦ 12 I-UNIT ) (RMK00583) | 訂單:2503EFE001/012 CG2 <生產備註> 事項如下 . 鍍鋅表面不可有鋅痕、壓痕、凹陷、及刮傷 、應變痕等。 (RMK00054) . 此經銷商保證平均厚度在1/2厚度公差內，厚度量測NG時，如單位長度符合範圍，請放行 (RMK00402) . 鍍層 AZ150 (含) 以上 , 鋅花等級 C~E 目標D，避免鋅花晶界明顯後續造成烤漆點狀未塗漆。 (RMK00565) . 此客戶有保證 全板形 急峻度 ≦ 0.7% ( ≦ 12 I-UNIT ) (RMK00583) | 訂單:2503EFE001/012 CC1 <生產備註> 事項如下 . 正面面漆(20U)及正面總膜厚(25U)要求管制90%以上之膜厚,未達標準降級. (RMK00054) . 若背面面漆(20U)及背面總膜厚(25U)時要求管制90%以上之膜厚,未達標準降級 (RMK00054) . 面漆=18U(90%)~請購基準22U(110%),標準板總膜厚=5+20U(100%面漆). (RMK00054) . 30CM*全寬*留1塊給LAB及1塊給塗料商, (RMK00054) . 【色差】1.1.此客戶對面漆(非B開頭之色碼)目視色差要求較高,請依限度樣本進行目視色差管制★--->發生過訴賠 (RMK00248) . 【色差】1.2.若針對特殊顏色需特別管理時，請品檢忽略1.1.的規定以特別規定為主 (RMK00248) . 此經銷商保證平均厚度在1/2厚度公差內，厚度量測NG時，如單位長度符合範圍，請放行 (RMK00402) . 【捲取】注意！本單為直立式包裝。禁用STAGGER捲取送包裝！送RCL重處理例外。 (RMK00512) . 此客戶有保證 全板形 急峻度 ≦ 0.7% ( ≦ 12 I-UNIT ) (RMK00583) | 訂單:2503EFE001/012 CC2 <生產備註> 事項如下 . 正面面漆(20U)及正面總膜厚(25U)要求管制90%以上之膜厚,未達標準降級. (RMK00054) . 若背面面漆(20U)及背面總膜厚(25U)時要求管制90%以上之膜厚,未達標準降級 (RMK00054) . 面漆=18U(90%)~請購基準22U(110%),標準板總膜厚=5+20U(100%面漆). (RMK00054) . 30CM*全寬*留1塊給LAB及1塊給塗料商, (RMK00054) . 【色差】1.1.此客戶對面漆(非B開頭之色碼)目視色差要求較高,請依限度樣本進行目視色差管制★--->發生過訴賠 (RMK00248) . 【色差】1.2.若針對特殊顏色需特別管理時，請品檢忽略1.1.的規定以特別規定為主 (RMK00248) . 此經銷商保證平均厚度在1/2厚度公差內，厚度量測NG時，如單位長度符合範圍，請放行 (RMK00402) . 【捲取】注意！本單為直立式包裝。禁用STAGGER捲取送包裝！送RCL重處理例外。 (RMK00512) . 此客戶有保證 全板形 急峻度 ≦ 0.7% ( ≦ 12 I-UNIT ) (RMK00583) | 訂單:2503EFE001/012 RCL <生產備註> 事項如下 . 【捲取】注意！本單為直立式包裝。禁用STAGGER捲取送包裝！送RCL重處理例外。 (RMK00512) | 訂單:2503EFE001/012 CCPK 無 <生產備註> 事項 | 訂單:2503EFE001/012 CGQC <品檢備註> 事項如下 . 鍍層 AZ150 (含) 以上 , 鋅花等級 C~E 目標D，避免鋅花晶界明顯後續造成烤漆點狀未塗漆。 (RMK00565) | 訂單:2503EFE001/012 CCQC <品檢備註> 事項如下 . 【色差】1.1.此客戶對面漆(非B開頭之色碼)目視色差要求較高,請依限度樣本進行目視色差管制★--->發生過訴賠 (RMK00248) . 【色差】1.2.若針對特殊顏色需特別管理時，請品檢忽略1.1.的規定以特別規定為主 (RMK00248) . 【捲取】注意！本單為直立式包裝。禁用STAGGER捲取送包裝！送RCL重處理例外。 (RMK00512) | 訂單:2503EFE001/012 TOL 無 <生產備註> 事項 |  | 訂單 2503EFE001/012 修改記錄如下: 20241219 10:00:22 (06023) 退火碼: >> H2, 用途碼: >> COG003, 背面標示: >> S000, 訂單背面顏色(五碼): >> BW73Z, 背面漆膜厚: >> NOM, 背面漆塗漆型式幾塗幾烤: >> 2, 鉻酸鹽: >> Z, 訂單厚度: >> 0.02, 訂單重: >> 40, 重量容許率(下限): >> 10, 重量容許率(上限): >> 10, 訂單寬度: >> 43, 鍍製方式: >> AC, 鋼捲內徑: >> 508, 鋼捲下限重: >> 3, 鋼捲上限重: >> 4.5, 壓花條件碼: >> -, 表面花紋: >> R, 綠色識別碼: >> -, 印刷輥號: >> -, 產品代碼: >> PPGL, 皮膜碼: >> -, 單位別: >> I, 油品種類: >> Z, 塗油量: >> Z, 包裝代碼: >> E0 , 保護膜碼: >> -, 客戶試片取樣型式: >> -, 調質碼: >> S, 套筒碼: >> P , 規格: >> A792SSGR80, 製造標準: >> ASTM, 表面處理劑種類: >> Z, 表面處理劑塗佈量: >> Z, 伸長率測試: >> N, 硬度測試碼: >> N, 抗拉強度測試: >> N, 降伏強度測試: >> N, 厚度變異: >> 0, 訂單正面顏色(五碼): >> SBH86, 正面漆膜厚: >> 25, 正面漆塗漆型式幾塗幾烤: >> 2, 修邊碼: >> Y, 重量碼: >> AW, 鋼捲捲向: >> O, 鍍層碼: >> AZ50, | F:保證1/2 ASTM 厚度公差
PPGL | 2503EFE001/013 | 1. 避免客戶下單用途別與色碼不符 (用途碼:COG001, 正面色碼:SRV3T3 不符)(OFP00029)-{.不符.} | 1. 製造標準為MS、ASTM或銷新加坡之訂單，若無技術指定優先用料，請優先使用國內料，勿使用ANFEN (OFP00406)-{.不符.} | 1. 製造標準為MS、ASTM或銷新加坡之訂單，若無技術指定優先用料，請優先使用國內料，勿使用ANFEN (OFP00406)-{.不符.} 2. 【提醒】！本單為直立式包裝，嚴禁鍍鋅或烤漆後以STAGGER捲取 (OFP00451)-{.不符.} 3. 此經銷商有簽訂1/2厚度公差保證(無厚度變異),請調整冷軋與鍍鋅厚度公差管制範圍. 保證 ASTM 厚度公差 (OFP00180)-{.不符.} | 訂單:2503EFE001/013 CPL <生產備註> 事項如下 . 除HGI/ HGL 訂單邊緣不噴油. 其餘皆側緣噴油 (RMK00285) | 訂單:2503EFE001/013 CR1 <生產備註> 事項如下 . 此經銷商保證平均厚度在1/2厚度公差內，厚度量測NG時，如單位長度符合範圍，請放行 (RMK00402) . 此客戶有保證 全板形 急峻度 ≦ 0.7% ( ≦ 12 I-UNIT ) (RMK00583) | 訂單:2503EFE001/013 CR2 <生產備註> 事項如下 . 此經銷商保證平均厚度在1/2厚度公差內，厚度量測NG時，如單位長度符合範圍，請放行 (RMK00402) . 此客戶有保證 全板形 急峻度 ≦ 0.7% ( ≦ 12 I-UNIT ) (RMK00583) | 訂單:2503EFE001/013 CG1 <生產備註> 事項如下 . 此經銷商保證平均厚度在1/2厚度公差內，厚度量測NG時，如單位長度符合範圍，請放行 (RMK00402) . 鍍層 AZ150 (含) 以上 , 鋅花等級 C~E 目標D，避免鋅花晶界明顯後續造成烤漆點狀未塗漆。 (RMK00565) . 此客戶有保證 全板形 急峻度 ≦ 0.7% ( ≦ 12 I-UNIT ) (RMK00583) . 鍍鋅表面不可有鋅痕、壓痕、凹陷、及刮傷 、應變痕等。 (RMK00702) | 訂單:2503EFE001/013 CG2 <生產備註> 事項如下 . 此經銷商保證平均厚度在1/2厚度公差內，厚度量測NG時，如單位長度符合範圍，請放行 (RMK00402) . 鍍層 AZ150 (含) 以上 , 鋅花等級 C~E 目標D，避免鋅花晶界明顯後續造成烤漆點狀未塗漆。 (RMK00565) . 此客戶有保證 全板形 急峻度 ≦ 0.7% ( ≦ 12 I-UNIT ) (RMK00583) . 鍍鋅表面不可有鋅痕、壓痕、凹陷、及刮傷 、應變痕等。 (RMK00702) | 訂單:2503EFE001/013 CC1 <生產備註> 事項如下 . 請品檢務必遵守 30CM*全寬*留1塊給LAB及1塊給塗料商，若背面非"B"字頭則各留2片 (RMK00105) . 品檢人員於LAB試片上註記測試物性耐久及曝曬 (RMK00105) . 【色差】1.1.此客戶對面漆(非B開頭之色碼)目視色差要求較高,請依限度樣本進行目視色差管制★--->發生過訴賠 (RMK00248) . 【色差】1.2.若針對特殊顏色需特別管理時，請品檢忽略1.1.的規定以特別規定為主 (RMK00248) . 此經銷商保證平均厚度在1/2厚度公差內，厚度量測NG時，如單位長度符合範圍，請放行 (RMK00402) . 【捲取】注意！本單為直立式包裝。禁用STAGGER捲取送包裝！送RCL重處理例外。 (RMK00512) . 此客戶有保證 全板形 急峻度 ≦ 0.7% ( ≦ 12 I-UNIT ) (RMK00583) . 【塗料扣重注意】Valspar 扣重為 200 Kg (RMK00697) . 30CM*全寬*留1塊給LAB及1塊給塗料商, (RMK00702) . 【VALSPAR】色碼第六碼"3" 面漆塗佈量≧90％，總塗佈量管制≧ 93% (RMK00702) . 【SRV3T3 特別放行標準】鉛筆≧HB， TT≦3 TT。面漆≧90%，總 mass ≧93%，背面漆 ≧90%，總 mass ≧90%，色差 正面漆 ΔE≦1.0，不管制批差異 (RMK00715) | 訂單:2503EFE001/013 CC2 <生產備註> 事項如下 . 請品檢務必遵守 30CM*全寬*留1塊給LAB及1塊給塗料商，若背面非"B"字頭則各留2片 (RMK00105) . 品檢人員於LAB試片上註記測試物性耐久及曝曬 (RMK00105) . 【色差】1.1.此客戶對面漆(非B開頭之色碼)目視色差要求較高,請依限度樣本進行目視色差管制★--->發生過訴賠 (RMK00248) . 【色差】1.2.若針對特殊顏色需特別管理時，請品檢忽略1.1.的規定以特別規定為主 (RMK00248) . 此經銷商保證平均厚度在1/2厚度公差內，厚度量測NG時，如單位長度符合範圍，請放行 (RMK00402) . 【捲取】注意！本單為直立式包裝。禁用STAGGER捲取送包裝！送RCL重處理例外。 (RMK00512) . 此客戶有保證 全板形 急峻度 ≦ 0.7% ( ≦ 12 I-UNIT ) (RMK00583) . 【塗料扣重注意】Valspar 扣重為 200 Kg (RMK00697) . 30CM*全寬*留1塊給LAB及1塊給塗料商, (RMK00702) . 【VALSPAR】色碼第六碼"3" 面漆塗佈量≧90％，總塗佈量管制≧ 93% (RMK00702) . 【SRV3T3 特別放行標準】鉛筆≧HB， TT≦3 TT。面漆≧90%，總 mass ≧93%，背面漆 ≧90%，總 mass ≧90%，色差 正面漆 ΔE≦1.0，不管制批差異 (RMK00715) | 訂單:2503EFE001/013 RCL <生產備註> 事項如下 . 【捲取】注意！本單為直立式包裝。禁用STAGGER捲取送包裝！送RCL重處理例外。 (RMK00512) | 訂單:2503EFE001/013 CCPK 無 <生產備註> 事項 | 訂單:2503EFE001/013 CGQC <品檢備註> 事項如下 . 鍍層 AZ150 (含) 以上 , 鋅花等級 C~E 目標D，避免鋅花晶界明顯後續造成烤漆點狀未塗漆。 (RMK00565) . 鍍鋅表面不可有鋅痕、壓痕、凹陷、及刮傷 、應變痕等。 (RMK00702) | 訂單:2503EFE001/013 CCQC <品檢備註> 事項如下 . 請品檢務必遵守 30CM*全寬*留1塊給LAB及1塊給塗料商，若背面非"B"字頭則各留2片 (RMK00105) . 【色差】1.1.此客戶對面漆(非B開頭之色碼)目視色差要求較高,請依限度樣本進行目視色差管制★--->發生過訴賠 (RMK00248) . 【色差】1.2.若針對特殊顏色需特別管理時，請品檢忽略1.1.的規定以特別規定為主 (RMK00248) . 【捲取】注意！本單為直立式包裝。禁用STAGGER捲取送包裝！送RCL重處理例外。 (RMK00512) . 30CM*全寬*留1塊給LAB及1塊給塗料商, (RMK00702) . 【VALSPAR】色碼第六碼"3" 面漆塗佈量≧90％，總塗佈量管制≧ 93% (RMK00702) . 【SRV3T3 特別放行標準】鉛筆≧HB， TT≦3 TT。面漆≧90%，總 mass ≧93%，背面漆 ≧90%，總 mass ≧90%，色差 正面漆 ΔE≦1.0，不管制批差異 (RMK00715) | 訂單:2503EFE001/013 TOL 無 <生產備註> 事項 |  | 訂單 2503EFE001/013 修改記錄如下: 20241219 10:00:28 (06023) 退火碼: >> H2, 用途碼: >> COA001, 背面標示: >> S000, 訂單背面顏色(五碼): >> XXXXX, 背面漆膜厚: >> NOM, 背面漆塗漆型式幾塗幾烤: >> 2, 鉻酸鹽: >> Z, 訂單厚度: >> 0.02, 訂單重: >> 20, 重量容許率(下限): >> 10, 重量容許率(上限): >> 10, 訂單寬度: >> 43, 鍍製方式: >> AC, 鋼捲內徑: >> 508, 鋼捲下限重: >> 3, 鋼捲上限重: >> 4.5, 壓花條件碼: >> -, 表面花紋: >> R, 綠色識別碼: >> -, 印刷輥號: >> -, 產品代碼: >> PPGL, 皮膜碼: >> -, 單位別: >> I, 油品種類: >> Z, 塗油量: >> Z, 包裝代碼: >> E0 , 保護膜碼: >> -, 客戶試片取樣型式: >> -, 調質碼: >> S, 套筒碼: >> P , 規格: >> A792SSGR80, 製造標準: >> ASTM, 表面處理劑種類: >> Z, 表面處理劑塗佈量: >> Z, 伸長率測試: >> N, 硬度測試碼: >> N, 抗拉強度測試: >> N, 降伏強度測試: >> N, 厚度變異: >> 0, 訂單正面顏色(五碼): >> XXXXX, 正面漆膜厚: >> NOM, 正面漆塗漆型式幾塗幾烤: >> 2, 修邊碼: >> Y, 重量碼: >> AW, 鋼捲捲向: >> O, 鍍層碼: >> AZ50, 20250106 08:54:32 (06023) 用途碼: COA001 >> COG014, 訂單背面顏色(五碼): XXXXX >> BW67Z, 背面漆膜厚: NOM >> 12.5, 訂單正面顏色(五碼): XXXXX >> SRV3T, 正面漆膜厚: NOM >> 25, 20250114 10:26:50 (06023) 用途碼: COG014 >> COG001, 訂單背面顏色(五碼): BW67Z >> BW73Z, 背面漆膜厚: 12.5 >> NOM, | F:保證1/2 ASTM 厚度公差 | [訂單訊息通知] 2025/01/10 下午 01:20:50 *** (吳佩婷 >> 通知 >> Julian Liu) 訊息 : 請退單，改背面漆BW73Z
PPGL | 2503EFE001/014 |  | 1. 製造標準為MS、ASTM或銷新加坡之訂單，若無技術指定優先用料，請優先使用國內料，勿使用ANFEN (OFP00406)-{.不符.} | 1. 製造標準為MS、ASTM或銷新加坡之訂單，若無技術指定優先用料，請優先使用國內料，勿使用ANFEN (OFP00406)-{.不符.} 2. 【提醒】！本單為直立式包裝，嚴禁鍍鋅或烤漆後以STAGGER捲取 (OFP00451)-{.不符.} 3. ※超耐候一系列用途要確認是否有英制公差需求，有英制公差需求時選配碼用ON027※ (OFP00680)-{.不符.} 4. 此經銷商有簽訂1/2厚度公差保證(無厚度變異),請調整冷軋與鍍鋅厚度公差管制範圍. 保證 ASTM 厚度公差 (OFP00180)-{.不符.} | 訂單:2503EFE001/014 CPL <生產備註> 事項如下 . 除HGI/ HGL 訂單邊緣不噴油. 其餘皆側緣噴油 (RMK00285) | 訂單:2503EFE001/014 CR1 <生產備註> 事項如下 . 此經銷商保證平均厚度在1/2厚度公差內，厚度量測NG時，如單位長度符合範圍，請放行 (RMK00402) . 此客戶有保證 全板形 急峻度 ≦ 0.7% ( ≦ 12 I-UNIT ) (RMK00583) | 訂單:2503EFE001/014 CR2 <生產備註> 事項如下 . 此經銷商保證平均厚度在1/2厚度公差內，厚度量測NG時，如單位長度符合範圍，請放行 (RMK00402) . 此客戶有保證 全板形 急峻度 ≦ 0.7% ( ≦ 12 I-UNIT ) (RMK00583) | 訂單:2503EFE001/014 CG1 <生產備註> 事項如下 . 鍍鋅表面不可有鋅痕、壓痕、凹陷、及刮傷 、應變痕等。 (RMK00054) . 此經銷商保證平均厚度在1/2厚度公差內，厚度量測NG時，如單位長度符合範圍，請放行 (RMK00402) . 此客戶有保證 全板形 急峻度 ≦ 0.7% ( ≦ 12 I-UNIT ) (RMK00583) | 訂單:2503EFE001/014 CG2 <生產備註> 事項如下 . 鍍鋅表面不可有鋅痕、壓痕、凹陷、及刮傷 、應變痕等。 (RMK00054) . 此經銷商保證平均厚度在1/2厚度公差內，厚度量測NG時，如單位長度符合範圍，請放行 (RMK00402) . 此客戶有保證 全板形 急峻度 ≦ 0.7% ( ≦ 12 I-UNIT ) (RMK00583) | 訂單:2503EFE001/014 CC1 <生產備註> 事項如下 . 正面面漆(20U)及正面總膜厚(25U)要求管制90%以上之膜厚,未達標準降級. (RMK00054) . 若背面面漆(20U)及背面總膜厚(25U)時要求管制90%以上之膜厚,未達標準降級 (RMK00054) . 面漆=18U(90%)~請購基準22U(110%),標準板總膜厚=5+20U(100%面漆). (RMK00054) . 30CM*全寬*留1塊給LAB及1塊給塗料商, (RMK00054) . 【色差】1.1.此客戶對面漆(非B開頭之色碼)目視色差要求較高,請依限度樣本進行目視色差管制★--->發生過訴賠 (RMK00248) . 【色差】1.2.若針對特殊顏色需特別管理時，請品檢忽略1.1.的規定以特別規定為主 (RMK00248) . 此經銷商保證平均厚度在1/2厚度公差內，厚度量測NG時，如單位長度符合範圍，請放行 (RMK00402) . 【捲取】注意！本單為直立式包裝。禁用STAGGER捲取送包裝！送RCL重處理例外。 (RMK00512) . 此客戶有保證 全板形 急峻度 ≦ 0.7% ( ≦ 12 I-UNIT ) (RMK00583) | 訂單:2503EFE001/014 CC2 <生產備註> 事項如下 . 正面面漆(20U)及正面總膜厚(25U)要求管制90%以上之膜厚,未達標準降級. (RMK00054) . 若背面面漆(20U)及背面總膜厚(25U)時要求管制90%以上之膜厚,未達標準降級 (RMK00054) . 面漆=18U(90%)~請購基準22U(110%),標準板總膜厚=5+20U(100%面漆). (RMK00054) . 30CM*全寬*留1塊給LAB及1塊給塗料商, (RMK00054) . 【色差】1.1.此客戶對面漆(非B開頭之色碼)目視色差要求較高,請依限度樣本進行目視色差管制★--->發生過訴賠 (RMK00248) . 【色差】1.2.若針對特殊顏色需特別管理時，請品檢忽略1.1.的規定以特別規定為主 (RMK00248) . 此經銷商保證平均厚度在1/2厚度公差內，厚度量測NG時，如單位長度符合範圍，請放行 (RMK00402) . 【捲取】注意！本單為直立式包裝。禁用STAGGER捲取送包裝！送RCL重處理例外。 (RMK00512) . 此客戶有保證 全板形 急峻度 ≦ 0.7% ( ≦ 12 I-UNIT ) (RMK00583) | 訂單:2503EFE001/014 RCL <生產備註> 事項如下 . 【捲取】注意！本單為直立式包裝。禁用STAGGER捲取送包裝！送RCL重處理例外。 (RMK00512) | 訂單:2503EFE001/014 CCPK 無 <生產備註> 事項 | 訂單:2503EFE001/014 CGQC 無 <品檢備註> 事項 | 訂單:2503EFE001/014 CCQC <品檢備註> 事項如下 . 【色差】1.1.此客戶對面漆(非B開頭之色碼)目視色差要求較高,請依限度樣本進行目視色差管制★--->發生過訴賠 (RMK00248) . 【色差】1.2.若針對特殊顏色需特別管理時，請品檢忽略1.1.的規定以特別規定為主 (RMK00248) . 【捲取】注意！本單為直立式包裝。禁用STAGGER捲取送包裝！送RCL重處理例外。 (RMK00512) | 訂單:2503EFE001/014 TOL 無 <生產備註> 事項 |  | 訂單 2503EFE001/014 修改記錄如下: 20241219 10:00:34 (06023) 退火碼: >> S1, 用途碼: >> COG003, 背面標示: >> S000, 訂單背面顏色(五碼): >> BW73Z, 背面漆膜厚: >> NOM, 背面漆塗漆型式幾塗幾烤: >> 2, 鉻酸鹽: >> Z, 訂單厚度: >> 0.02, 訂單重: >> 40, 重量容許率(下限): >> 10, 重量容許率(上限): >> 10, 訂單寬度: >> 48, 鍍製方式: >> AC, 鋼捲內徑: >> 508, 鋼捲下限重: >> 3, 鋼捲上限重: >> 4.5, 壓花條件碼: >> -, 表面花紋: >> R, 綠色識別碼: >> -, 印刷輥號: >> -, 產品代碼: >> PPGL, 皮膜碼: >> -, 單位別: >> I, 油品種類: >> Z, 塗油量: >> Z, 包裝代碼: >> E0 , 保護膜碼: >> -, 客戶試片取樣型式: >> -, 調質碼: >> S, 套筒碼: >> P , 規格: >> A792SSGR33, 製造標準: >> ASTM, 表面處理劑種類: >> Z, 表面處理劑塗佈量: >> Z, 伸長率測試: >> N, 硬度測試碼: >> N, 抗拉強度測試: >> N, 降伏強度測試: >> N, 厚度變異: >> 0, 訂單正面顏色(五碼): >> SBH87, 正面漆膜厚: >> 25, 正面漆塗漆型式幾塗幾烤: >> 2, 修邊碼: >> Y, 重量碼: >> AW, 鋼捲捲向: >> O, 鍍層碼: >> AZ50, | F:保證1/2 ASTM 厚度公差
PPGL | 2503EFE001/015 |  | 1. 製造標準為MS、ASTM或銷新加坡之訂單，若無技術指定優先用料，請優先使用國內料，勿使用ANFEN (OFP00406)-{.不符.} | 1. 製造標準為MS、ASTM或銷新加坡之訂單，若無技術指定優先用料，請優先使用國內料，勿使用ANFEN (OFP00406)-{.不符.} 2. 【提醒】！本單為直立式包裝，嚴禁鍍鋅或烤漆後以STAGGER捲取 (OFP00451)-{.不符.} 3. ※超耐候一系列用途要確認是否有英制公差需求，有英制公差需求時選配碼用ON027※ (OFP00680)-{.不符.} 4. 此經銷商有簽訂1/2厚度公差保證(無厚度變異),請調整冷軋與鍍鋅厚度公差管制範圍. 保證 ASTM 厚度公差 (OFP00180)-{.不符.} | 訂單:2503EFE001/015 CPL <生產備註> 事項如下 . 除HGI/ HGL 訂單邊緣不噴油. 其餘皆側緣噴油 (RMK00285) | 訂單:2503EFE001/015 CR1 <生產備註> 事項如下 . 此經銷商保證平均厚度在1/2厚度公差內，厚度量測NG時，如單位長度符合範圍，請放行 (RMK00402) . 此客戶有保證 全板形 急峻度 ≦ 0.7% ( ≦ 12 I-UNIT ) (RMK00583) | 訂單:2503EFE001/015 CR2 <生產備註> 事項如下 . 此經銷商保證平均厚度在1/2厚度公差內，厚度量測NG時，如單位長度符合範圍，請放行 (RMK00402) . 此客戶有保證 全板形 急峻度 ≦ 0.7% ( ≦ 12 I-UNIT ) (RMK00583) | 訂單:2503EFE001/015 CG1 <生產備註> 事項如下 . 鍍鋅表面不可有鋅痕、壓痕、凹陷、及刮傷 、應變痕等。 (RMK00054) . 此經銷商保證平均厚度在1/2厚度公差內，厚度量測NG時，如單位長度符合範圍，請放行 (RMK00402) . 此客戶有保證 全板形 急峻度 ≦ 0.7% ( ≦ 12 I-UNIT ) (RMK00583) | 訂單:2503EFE001/015 CG2 <生產備註> 事項如下 . 鍍鋅表面不可有鋅痕、壓痕、凹陷、及刮傷 、應變痕等。 (RMK00054) . 此經銷商保證平均厚度在1/2厚度公差內，厚度量測NG時，如單位長度符合範圍，請放行 (RMK00402) . 此客戶有保證 全板形 急峻度 ≦ 0.7% ( ≦ 12 I-UNIT ) (RMK00583) | 訂單:2503EFE001/015 CC1 <生產備註> 事項如下 . 正面面漆(20U)及正面總膜厚(25U)要求管制90%以上之膜厚,未達標準降級. (RMK00054) . 若背面面漆(20U)及背面總膜厚(25U)時要求管制90%以上之膜厚,未達標準降級 (RMK00054) . 面漆=18U(90%)~請購基準22U(110%),標準板總膜厚=5+20U(100%面漆). (RMK00054) . 30CM*全寬*留1塊給LAB及1塊給塗料商, (RMK00054) . 【色差】1.1.此客戶對面漆(非B開頭之色碼)目視色差要求較高,請依限度樣本進行目視色差管制★--->發生過訴賠 (RMK00248) . 【色差】1.2.若針對特殊顏色需特別管理時，請品檢忽略1.1.的規定以特別規定為主 (RMK00248) . 此經銷商保證平均厚度在1/2厚度公差內，厚度量測NG時，如單位長度符合範圍，請放行 (RMK00402) . 【捲取】注意！本單為直立式包裝。禁用STAGGER捲取送包裝！送RCL重處理例外。 (RMK00512) . 此客戶有保證 全板形 急峻度 ≦ 0.7% ( ≦ 12 I-UNIT ) (RMK00583) | 訂單:2503EFE001/015 CC2 <生產備註> 事項如下 . 正面面漆(20U)及正面總膜厚(25U)要求管制90%以上之膜厚,未達標準降級. (RMK00054) . 若背面面漆(20U)及背面總膜厚(25U)時要求管制90%以上之膜厚,未達標準降級 (RMK00054) . 面漆=18U(90%)~請購基準22U(110%),標準板總膜厚=5+20U(100%面漆). (RMK00054) . 30CM*全寬*留1塊給LAB及1塊給塗料商, (RMK00054) . 【色差】1.1.此客戶對面漆(非B開頭之色碼)目視色差要求較高,請依限度樣本進行目視色差管制★--->發生過訴賠 (RMK00248) . 【色差】1.2.若針對特殊顏色需特別管理時，請品檢忽略1.1.的規定以特別規定為主 (RMK00248) . 此經銷商保證平均厚度在1/2厚度公差內，厚度量測NG時，如單位長度符合範圍，請放行 (RMK00402) . 【捲取】注意！本單為直立式包裝。禁用STAGGER捲取送包裝！送RCL重處理例外。 (RMK00512) . 此客戶有保證 全板形 急峻度 ≦ 0.7% ( ≦ 12 I-UNIT ) (RMK00583) | 訂單:2503EFE001/015 RCL <生產備註> 事項如下 . 【捲取】注意！本單為直立式包裝。禁用STAGGER捲取送包裝！送RCL重處理例外。 (RMK00512) | 訂單:2503EFE001/015 CCPK 無 <生產備註> 事項 | 訂單:2503EFE001/015 CGQC 無 <品檢備註> 事項 | 訂單:2503EFE001/015 CCQC <品檢備註> 事項如下 . 【色差】1.1.此客戶對面漆(非B開頭之色碼)目視色差要求較高,請依限度樣本進行目視色差管制★--->發生過訴賠 (RMK00248) . 【色差】1.2.若針對特殊顏色需特別管理時，請品檢忽略1.1.的規定以特別規定為主 (RMK00248) . 【捲取】注意！本單為直立式包裝。禁用STAGGER捲取送包裝！送RCL重處理例外。 (RMK00512) | 訂單:2503EFE001/015 TOL 無 <生產備註> 事項 |  | 訂單 2503EFE001/015 修改記錄如下: 20241219 10:00:41 (06023) 退火碼: >> S1, 用途碼: >> COG003, 背面標示: >> S000, 訂單背面顏色(五碼): >> BW73Z, 背面漆膜厚: >> NOM, 背面漆塗漆型式幾塗幾烤: >> 2, 鉻酸鹽: >> Z, 訂單厚度: >> 0.02, 訂單重: >> 40, 重量容許率(下限): >> 10, 重量容許率(上限): >> 10, 訂單寬度: >> 48, 鍍製方式: >> AC, 鋼捲內徑: >> 508, 鋼捲下限重: >> 3, 鋼捲上限重: >> 4.5, 壓花條件碼: >> -, 表面花紋: >> R, 綠色識別碼: >> -, 印刷輥號: >> -, 產品代碼: >> PPGL, 皮膜碼: >> -, 單位別: >> I, 油品種類: >> Z, 塗油量: >> Z, 包裝代碼: >> E0 , 保護膜碼: >> -, 客戶試片取樣型式: >> -, 調質碼: >> S, 套筒碼: >> P , 規格: >> A792SSGR33, 製造標準: >> ASTM, 表面處理劑種類: >> Z, 表面處理劑塗佈量: >> Z, 伸長率測試: >> N, 硬度測試碼: >> N, 抗拉強度測試: >> N, 降伏強度測試: >> N, 厚度變異: >> 0, 訂單正面顏色(五碼): >> SBH78, 正面漆膜厚: >> 25, 正面漆塗漆型式幾塗幾烤: >> 2, 修邊碼: >> Y, 重量碼: >> AW, 鋼捲捲向: >> O, 鍍層碼: >> AZ50, | F:保證1/2 ASTM 厚度公差
PPGL | 2503EFE001/016 |  | 1. 製造標準為MS、ASTM或銷新加坡之訂單，若無技術指定優先用料，請優先使用國內料，勿使用ANFEN (OFP00406)-{.不符.} | 1. 製造標準為MS、ASTM或銷新加坡之訂單，若無技術指定優先用料，請優先使用國內料，勿使用ANFEN (OFP00406)-{.不符.} 2. 【提醒】！本單為直立式包裝，嚴禁鍍鋅或烤漆後以STAGGER捲取 (OFP00451)-{.不符.} 3. ※超耐候一系列用途要確認是否有英制公差需求，有英制公差需求時選配碼用ON027※ (OFP00680)-{.不符.} 4. 此經銷商有簽訂1/2厚度公差保證(無厚度變異),請調整冷軋與鍍鋅厚度公差管制範圍. 保證 ASTM 厚度公差 (OFP00180)-{.不符.} | 訂單:2503EFE001/016 CPL <生產備註> 事項如下 . 除HGI/ HGL 訂單邊緣不噴油. 其餘皆側緣噴油 (RMK00285) | 訂單:2503EFE001/016 CR1 <生產備註> 事項如下 . 此經銷商保證平均厚度在1/2厚度公差內，厚度量測NG時，如單位長度符合範圍，請放行 (RMK00402) . 此客戶有保證 全板形 急峻度 ≦ 0.7% ( ≦ 12 I-UNIT ) (RMK00583) | 訂單:2503EFE001/016 CR2 <生產備註> 事項如下 . 此經銷商保證平均厚度在1/2厚度公差內，厚度量測NG時，如單位長度符合範圍，請放行 (RMK00402) . 此客戶有保證 全板形 急峻度 ≦ 0.7% ( ≦ 12 I-UNIT ) (RMK00583) | 訂單:2503EFE001/016 CG1 <生產備註> 事項如下 . 鍍鋅表面不可有鋅痕、壓痕、凹陷、及刮傷 、應變痕等。 (RMK00054) . 此經銷商保證平均厚度在1/2厚度公差內，厚度量測NG時，如單位長度符合範圍，請放行 (RMK00402) . 此客戶有保證 全板形 急峻度 ≦ 0.7% ( ≦ 12 I-UNIT ) (RMK00583) | 訂單:2503EFE001/016 CG2 <生產備註> 事項如下 . 鍍鋅表面不可有鋅痕、壓痕、凹陷、及刮傷 、應變痕等。 (RMK00054) . 此經銷商保證平均厚度在1/2厚度公差內，厚度量測NG時，如單位長度符合範圍，請放行 (RMK00402) . 此客戶有保證 全板形 急峻度 ≦ 0.7% ( ≦ 12 I-UNIT ) (RMK00583) | 訂單:2503EFE001/016 CC1 <生產備註> 事項如下 . 正面面漆(20U)及正面總膜厚(25U)要求管制90%以上之膜厚,未達標準降級. (RMK00054) . 若背面面漆(20U)及背面總膜厚(25U)時要求管制90%以上之膜厚,未達標準降級 (RMK00054) . 面漆=18U(90%)~請購基準22U(110%),標準板總膜厚=5+20U(100%面漆). (RMK00054) . 30CM*全寬*留1塊給LAB及1塊給塗料商, (RMK00054) . 【色差】1.1.此客戶對面漆(非B開頭之色碼)目視色差要求較高,請依限度樣本進行目視色差管制★--->發生過訴賠 (RMK00248) . 【色差】1.2.若針對特殊顏色需特別管理時，請品檢忽略1.1.的規定以特別規定為主 (RMK00248) . 此經銷商保證平均厚度在1/2厚度公差內，厚度量測NG時，如單位長度符合範圍，請放行 (RMK00402) . 【捲取】注意！本單為直立式包裝。禁用STAGGER捲取送包裝！送RCL重處理例外。 (RMK00512) . 此客戶有保證 全板形 急峻度 ≦ 0.7% ( ≦ 12 I-UNIT ) (RMK00583) . 【水痕】因TOP 為YCP 近似深黑色水痕可能嚴重，因此指定CC1生產注意W/Q 使用純水與水量控制 (RMK00588) | 訂單:2503EFE001/016 CC2 <生產備註> 事項如下 . 正面面漆(20U)及正面總膜厚(25U)要求管制90%以上之膜厚,未達標準降級. (RMK00054) . 若背面面漆(20U)及背面總膜厚(25U)時要求管制90%以上之膜厚,未達標準降級 (RMK00054) . 面漆=18U(90%)~請購基準22U(110%),標準板總膜厚=5+20U(100%面漆). (RMK00054) . 30CM*全寬*留1塊給LAB及1塊給塗料商, (RMK00054) . 【色差】1.1.此客戶對面漆(非B開頭之色碼)目視色差要求較高,請依限度樣本進行目視色差管制★--->發生過訴賠 (RMK00248) . 【色差】1.2.若針對特殊顏色需特別管理時，請品檢忽略1.1.的規定以特別規定為主 (RMK00248) . 此經銷商保證平均厚度在1/2厚度公差內，厚度量測NG時，如單位長度符合範圍，請放行 (RMK00402) . 【捲取】注意！本單為直立式包裝。禁用STAGGER捲取送包裝！送RCL重處理例外。 (RMK00512) . 此客戶有保證 全板形 急峻度 ≦ 0.7% ( ≦ 12 I-UNIT ) (RMK00583) . 【水痕】因TOP 為YCP 近似深黑色水痕可能嚴重，因此指定CC1生產注意W/Q 使用純水與水量控制 (RMK00588) | 訂單:2503EFE001/016 RCL <生產備註> 事項如下 . 【捲取】注意！本單為直立式包裝。禁用STAGGER捲取送包裝！送RCL重處理例外。 (RMK00512) | 訂單:2503EFE001/016 CCPK 無 <生產備註> 事項 | 訂單:2503EFE001/016 CGQC 無 <品檢備註> 事項 | 訂單:2503EFE001/016 CCQC <品檢備註> 事項如下 . 【色差】1.1.此客戶對面漆(非B開頭之色碼)目視色差要求較高,請依限度樣本進行目視色差管制★--->發生過訴賠 (RMK00248) . 【色差】1.2.若針對特殊顏色需特別管理時，請品檢忽略1.1.的規定以特別規定為主 (RMK00248) . 【捲取】注意！本單為直立式包裝。禁用STAGGER捲取送包裝！送RCL重處理例外。 (RMK00512) . 【水痕】因TOP 為YCP 近似深黑色水痕可能嚴重，因此指定CC1生產注意W/Q 使用純水與水量控制 (RMK00588) | 訂單:2503EFE001/016 TOL 無 <生產備註> 事項 |  | 訂單 2503EFE001/016 修改記錄如下: 20241219 10:00:48 (06023) 退火碼: >> S1, 用途碼: >> COG007, 背面標示: >> S000, 訂單背面顏色(五碼): >> BW73Z, 背面漆膜厚: >> NOM, 背面漆塗漆型式幾塗幾烤: >> 2, 鉻酸鹽: >> Z, 訂單厚度: >> 0.02, 訂單重: >> 40, 重量容許率(下限): >> 10, 重量容許率(上限): >> 10, 訂單寬度: >> 48, 鍍製方式: >> AC, 鋼捲內徑: >> 508, 鋼捲下限重: >> 3, 鋼捲上限重: >> 4.5, 壓花條件碼: >> -, 表面花紋: >> R, 綠色識別碼: >> -, 印刷輥號: >> -, 產品代碼: >> PPGL, 皮膜碼: >> -, 單位別: >> I, 油品種類: >> Z, 塗油量: >> Z, 包裝代碼: >> E0 , 保護膜碼: >> -, 客戶試片取樣型式: >> -, 調質碼: >> S, 套筒碼: >> P , 規格: >> A792SSGR33, 製造標準: >> ASTM, 表面處理劑種類: >> Z, 表面處理劑塗佈量: >> Z, 伸長率測試: >> N, 硬度測試碼: >> N, 抗拉強度測試: >> N, 降伏強度測試: >> N, 厚度變異: >> 0, 訂單正面顏色(五碼): >> SYT9P, 正面漆膜厚: >> 25, 正面漆塗漆型式幾塗幾烤: >> 2, 修邊碼: >> Y, 重量碼: >> AW, 鋼捲捲向: >> O, 鍍層碼: >> AZ50, | F:保證1/2 ASTM 厚度公差
PPGL | 2503EFE001/017 |  | 1. 製造標準為MS、ASTM或銷新加坡之訂單，若無技術指定優先用料，請優先使用國內料，勿使用ANFEN (OFP00406)-{.不符.} | 1. 製造標準為MS、ASTM或銷新加坡之訂單，若無技術指定優先用料，請優先使用國內料，勿使用ANFEN (OFP00406)-{.不符.} 2. 【提醒】！本單為直立式包裝，嚴禁鍍鋅或烤漆後以STAGGER捲取 (OFP00451)-{.不符.} 3. ※超耐候一系列用途要確認是否有英制公差需求，有英制公差需求時選配碼用ON027※ (OFP00680)-{.不符.} 4. 此經銷商有簽訂1/2厚度公差保證(無厚度變異),請調整冷軋與鍍鋅厚度公差管制範圍. 保證 ASTM 厚度公差 (OFP00180)-{.不符.} | 訂單:2503EFE001/017 CPL <生產備註> 事項如下 . 本單為烤漆背面大於等於25μ塗裝，軋延後不允許毛邊，請CPL注意修邊狀況 (RMK00124) . 【邊緣品質】此為烤漆背面25μ訂單，請加強檢視鋼捲：邊緣殘剪、側緣鋅渣或毛邊，因為會導致烤漆背面漆轉印正面 (RMK00126) . 除HGI/ HGL 訂單邊緣不噴油. 其餘皆側緣噴油 (RMK00285) | 訂單:2503EFE001/017 CR1 <生產備註> 事項如下 . 【邊緣品質】此為烤漆背面25μ訂單，請加強檢視鋼捲：邊緣殘剪、側緣鋅渣或毛邊，因為會導致烤漆背面漆轉印正面 (RMK00126) . 此經銷商保證平均厚度在1/2厚度公差內，厚度量測NG時，如單位長度符合範圍，請放行 (RMK00402) . 此客戶有保證 全板形 急峻度 ≦ 0.7% ( ≦ 12 I-UNIT ) (RMK00583) | 訂單:2503EFE001/017 CR2 <生產備註> 事項如下 . 【邊緣品質】此為烤漆背面25μ訂單，請加強檢視鋼捲：邊緣殘剪、側緣鋅渣或毛邊，因為會導致烤漆背面漆轉印正面 (RMK00126) . 此經銷商保證平均厚度在1/2厚度公差內，厚度量測NG時，如單位長度符合範圍，請放行 (RMK00402) . 此客戶有保證 全板形 急峻度 ≦ 0.7% ( ≦ 12 I-UNIT ) (RMK00583) | 訂單:2503EFE001/017 CG1 <生產備註> 事項如下 . 鍍鋅表面不可有鋅痕、壓痕、凹陷、及刮傷 、應變痕等。 (RMK00054) . 【邊緣品質】此為烤漆背面25μ訂單，請加強檢視鋼捲：邊緣殘剪、側緣鋅渣或毛邊，因為會導致烤漆背面漆轉印正面 (RMK00126) . 本單於烤漆正背面都塗裝正面漆，因此鍍鋅請管制背面表面品質比照正面 (RMK00363) . 此經銷商保證平均厚度在1/2厚度公差內，厚度量測NG時，如單位長度符合範圍，請放行 (RMK00402) . 此客戶有保證 全板形 急峻度 ≦ 0.7% ( ≦ 12 I-UNIT ) (RMK00583) | 訂單:2503EFE001/017 CG2 <生產備註> 事項如下 . 鍍鋅表面不可有鋅痕、壓痕、凹陷、及刮傷 、應變痕等。 (RMK00054) . 【邊緣品質】此為烤漆背面25μ訂單，請加強檢視鋼捲：邊緣殘剪、側緣鋅渣或毛邊，因為會導致烤漆背面漆轉印正面 (RMK00126) . 本單於烤漆正背面都塗裝正面漆，因此鍍鋅請管制背面表面品質比照正面 (RMK00363) . 此經銷商保證平均厚度在1/2厚度公差內，厚度量測NG時，如單位長度符合範圍，請放行 (RMK00402) . 此客戶有保證 全板形 急峻度 ≦ 0.7% ( ≦ 12 I-UNIT ) (RMK00583) | 訂單:2503EFE001/017 CC1 <生產備註> 事項如下 . 正面面漆(20U)及正面總膜厚(25U)要求管制90%以上之膜厚,未達標準降級. (RMK00054) . 若背面面漆(20U)及背面總膜厚(25U)時要求管制90%以上之膜厚,未達標準降級 (RMK00054) . 面漆=18U(90%)~請購基準22U(110%),標準板總膜厚=5+20U(100%面漆). (RMK00054) . 30CM*全寬*留1塊給LAB及1塊給塗料商, (RMK00054) . 【邊緣品質】此為烤漆背面25μ訂單，請加強檢視鋼捲：邊緣殘剪、側緣鋅渣或毛邊，因為會導致烤漆背面漆轉印正面 (RMK00126) . 【色差】1.1.此客戶對面漆(非B開頭之色碼)目視色差要求較高,請依限度樣本進行目視色差管制★--->發生過訴賠 (RMK00248) . 【色差】1.2.若針對特殊顏色需特別管理時，請品檢忽略1.1.的規定以特別規定為主 (RMK00248) . 此經銷商保證平均厚度在1/2厚度公差內，厚度量測NG時，如單位長度符合範圍，請放行 (RMK00402) . 【捲取】注意！本單為直立式包裝。禁用STAGGER捲取送包裝！送RCL重處理例外。 (RMK00512) . 此客戶有保證 全板形 急峻度 ≦ 0.7% ( ≦ 12 I-UNIT ) (RMK00583) . 【水痕】因TOP 為YCP 近似深黑色水痕可能嚴重，因此指定CC1生產注意W/Q 使用純水與水量控制 (RMK00588) . 【水痕】因BACK 為YCP 近似深黑色水痕可能嚴重，因此指定CC1生產注意W/Q 使用純水與水量控制 (RMK00589) | 訂單:2503EFE001/017 CC2 <生產備註> 事項如下 . 正面面漆(20U)及正面總膜厚(25U)要求管制90%以上之膜厚,未達標準降級. (RMK00054) . 若背面面漆(20U)及背面總膜厚(25U)時要求管制90%以上之膜厚,未達標準降級 (RMK00054) . 面漆=18U(90%)~請購基準22U(110%),標準板總膜厚=5+20U(100%面漆). (RMK00054) . 30CM*全寬*留1塊給LAB及1塊給塗料商, (RMK00054) . 【邊緣品質】此為烤漆背面25μ訂單，請加強檢視鋼捲：邊緣殘剪、側緣鋅渣或毛邊，因為會導致烤漆背面漆轉印正面 (RMK00126) . 【色差】1.1.此客戶對面漆(非B開頭之色碼)目視色差要求較高,請依限度樣本進行目視色差管制★--->發生過訴賠 (RMK00248) . 【色差】1.2.若針對特殊顏色需特別管理時，請品檢忽略1.1.的規定以特別規定為主 (RMK00248) . 此經銷商保證平均厚度在1/2厚度公差內，厚度量測NG時，如單位長度符合範圍，請放行 (RMK00402) . 【捲取】注意！本單為直立式包裝。禁用STAGGER捲取送包裝！送RCL重處理例外。 (RMK00512) . 此客戶有保證 全板形 急峻度 ≦ 0.7% ( ≦ 12 I-UNIT ) (RMK00583) . 【水痕】因TOP 為YCP 近似深黑色水痕可能嚴重，因此指定CC1生產注意W/Q 使用純水與水量控制 (RMK00588) . 【水痕】因BACK 為YCP 近似深黑色水痕可能嚴重，因此指定CC1生產注意W/Q 使用純水與水量控制 (RMK00589) | 訂單:2503EFE001/017 RCL <生產備註> 事項如下 . 【捲取】注意！本單為直立式包裝。禁用STAGGER捲取送包裝！送RCL重處理例外。 (RMK00512) | 訂單:2503EFE001/017 CCPK 無 <生產備註> 事項 | 訂單:2503EFE001/017 CGQC <品檢備註> 事項如下 . 【邊緣品質】此為烤漆背面25μ訂單，請加強檢視鋼捲：邊緣殘剪、側緣鋅渣或毛邊，因為會導致烤漆背面漆轉印正面 (RMK00126) . 本單於烤漆正背面都塗裝正面漆，因此鍍鋅請管制背面表面品質比照正面 (RMK00363) | 訂單:2503EFE001/017 CCQC <品檢備註> 事項如下 . 【邊緣品質】此為烤漆背面25μ訂單，請加強檢視鋼捲：邊緣殘剪、側緣鋅渣或毛邊，因為會導致烤漆背面漆轉印正面 (RMK00126) . 【色差】1.1.此客戶對面漆(非B開頭之色碼)目視色差要求較高,請依限度樣本進行目視色差管制★--->發生過訴賠 (RMK00248) . 【色差】1.2.若針對特殊顏色需特別管理時，請品檢忽略1.1.的規定以特別規定為主 (RMK00248) . 【捲取】注意！本單為直立式包裝。禁用STAGGER捲取送包裝！送RCL重處理例外。 (RMK00512) . 【水痕】因TOP 為YCP 近似深黑色水痕可能嚴重，因此指定CC1生產注意W/Q 使用純水與水量控制 (RMK00588) . 【水痕】因BACK 為YCP 近似深黑色水痕可能嚴重，因此指定CC1生產注意W/Q 使用純水與水量控制 (RMK00589) | 訂單:2503EFE001/017 TOL 無 <生產備註> 事項 |  | 訂單 2503EFE001/017 修改記錄如下: 20241219 10:00:54 (06023) 退火碼: >> S1, 用途碼: >> COG007, 背面標示: >> S000, 訂單背面顏色(五碼): >> SYT9P, 背面漆膜厚: >> 25, 背面漆塗漆型式幾塗幾烤: >> 2, 鉻酸鹽: >> Z, 訂單厚度: >> 0.02, 訂單重: >> 80, 重量容許率(下限): >> 10, 重量容許率(上限): >> 10, 訂單寬度: >> 48, 鍍製方式: >> AC, 鋼捲內徑: >> 508, 鋼捲下限重: >> 3, 鋼捲上限重: >> 4.5, 壓花條件碼: >> -, 表面花紋: >> R, 綠色識別碼: >> -, 印刷輥號: >> -, 產品代碼: >> PPGL, 皮膜碼: >> -, 單位別: >> I, 油品種類: >> Z, 塗油量: >> Z, 包裝代碼: >> E0 , 保護膜碼: >> -, 客戶試片取樣型式: >> -, 調質碼: >> S, 套筒碼: >> P , 規格: >> A792SSGR33, 製造標準: >> ASTM, 表面處理劑種類: >> Z, 表面處理劑塗佈量: >> Z, 伸長率測試: >> N, 硬度測試碼: >> N, 抗拉強度測試: >> N, 降伏強度測試: >> N, 厚度變異: >> 0, 訂單正面顏色(五碼): >> SYT9P, 正面漆膜厚: >> 25, 正面漆塗漆型式幾塗幾烤: >> 2, 修邊碼: >> Y, 重量碼: >> AW, 鋼捲捲向: >> O, 鍍層碼: >> AZ50, | F:保證1/2 ASTM 厚度公差
PPGL | 2503EFE001/018 |  | 1. 製造標準為MS、ASTM或銷新加坡之訂單，若無技術指定優先用料，請優先使用國內料，勿使用ANFEN (OFP00406)-{.不符.} | 1. 製造標準為MS、ASTM或銷新加坡之訂單，若無技術指定優先用料，請優先使用國內料，勿使用ANFEN (OFP00406)-{.不符.} 2. 【提醒】！本單為直立式包裝，嚴禁鍍鋅或烤漆後以STAGGER捲取 (OFP00451)-{.不符.} 3. ※超耐候一系列用途要確認是否有英制公差需求，有英制公差需求時選配碼用ON027※ (OFP00680)-{.不符.} 4. 此經銷商有簽訂1/2厚度公差保證(無厚度變異),請調整冷軋與鍍鋅厚度公差管制範圍. 保證 ASTM 厚度公差 (OFP00180)-{.不符.} | 訂單:2503EFE001/018 CPL <生產備註> 事項如下 . 本單為烤漆背面大於等於25μ塗裝，軋延後不允許毛邊，請CPL注意修邊狀況 (RMK00124) . 【邊緣品質】此為烤漆背面25μ訂單，請加強檢視鋼捲：邊緣殘剪、側緣鋅渣或毛邊，因為會導致烤漆背面漆轉印正面 (RMK00126) . 除HGI/ HGL 訂單邊緣不噴油. 其餘皆側緣噴油 (RMK00285) | 訂單:2503EFE001/018 CR1 <生產備註> 事項如下 . 【邊緣品質】此為烤漆背面25μ訂單，請加強檢視鋼捲：邊緣殘剪、側緣鋅渣或毛邊，因為會導致烤漆背面漆轉印正面 (RMK00126) . 此經銷商保證平均厚度在1/2厚度公差內，厚度量測NG時，如單位長度符合範圍，請放行 (RMK00402) . 此客戶有保證 全板形 急峻度 ≦ 0.7% ( ≦ 12 I-UNIT ) (RMK00583) | 訂單:2503EFE001/018 CR2 <生產備註> 事項如下 . 【邊緣品質】此為烤漆背面25μ訂單，請加強檢視鋼捲：邊緣殘剪、側緣鋅渣或毛邊，因為會導致烤漆背面漆轉印正面 (RMK00126) . 此經銷商保證平均厚度在1/2厚度公差內，厚度量測NG時，如單位長度符合範圍，請放行 (RMK00402) . 此客戶有保證 全板形 急峻度 ≦ 0.7% ( ≦ 12 I-UNIT ) (RMK00583) | 訂單:2503EFE001/018 CG1 <生產備註> 事項如下 . 鍍鋅表面不可有鋅痕、壓痕、凹陷、及刮傷 、應變痕等。 (RMK00054) . 【邊緣品質】此為烤漆背面25μ訂單，請加強檢視鋼捲：邊緣殘剪、側緣鋅渣或毛邊，因為會導致烤漆背面漆轉印正面 (RMK00126) . 本單於烤漆正背面都塗裝正面漆，因此鍍鋅請管制背面表面品質比照正面 (RMK00363) . 此經銷商保證平均厚度在1/2厚度公差內，厚度量測NG時，如單位長度符合範圍，請放行 (RMK00402) . 此客戶有保證 全板形 急峻度 ≦ 0.7% ( ≦ 12 I-UNIT ) (RMK00583) | 訂單:2503EFE001/018 CG2 <生產備註> 事項如下 . 鍍鋅表面不可有鋅痕、壓痕、凹陷、及刮傷 、應變痕等。 (RMK00054) . 【邊緣品質】此為烤漆背面25μ訂單，請加強檢視鋼捲：邊緣殘剪、側緣鋅渣或毛邊，因為會導致烤漆背面漆轉印正面 (RMK00126) . 本單於烤漆正背面都塗裝正面漆，因此鍍鋅請管制背面表面品質比照正面 (RMK00363) . 此經銷商保證平均厚度在1/2厚度公差內，厚度量測NG時，如單位長度符合範圍，請放行 (RMK00402) . 此客戶有保證 全板形 急峻度 ≦ 0.7% ( ≦ 12 I-UNIT ) (RMK00583) | 訂單:2503EFE001/018 CC1 <生產備註> 事項如下 . 正面面漆(20U)及正面總膜厚(25U)要求管制90%以上之膜厚,未達標準降級. (RMK00054) . 若背面面漆(20U)及背面總膜厚(25U)時要求管制90%以上之膜厚,未達標準降級 (RMK00054) . 面漆=18U(90%)~請購基準22U(110%),標準板總膜厚=5+20U(100%面漆). (RMK00054) . 30CM*全寬*留1塊給LAB及1塊給塗料商, (RMK00054) . 【邊緣品質】此為烤漆背面25μ訂單，請加強檢視鋼捲：邊緣殘剪、側緣鋅渣或毛邊，因為會導致烤漆背面漆轉印正面 (RMK00126) . 【色差】1.1.此客戶對面漆(非B開頭之色碼)目視色差要求較高,請依限度樣本進行目視色差管制★--->發生過訴賠 (RMK00248) . 【色差】1.2.若針對特殊顏色需特別管理時，請品檢忽略1.1.的規定以特別規定為主 (RMK00248) . 此經銷商保證平均厚度在1/2厚度公差內，厚度量測NG時，如單位長度符合範圍，請放行 (RMK00402) . 【捲取】注意！本單為直立式包裝。禁用STAGGER捲取送包裝！送RCL重處理例外。 (RMK00512) . 此客戶有保證 全板形 急峻度 ≦ 0.7% ( ≦ 12 I-UNIT ) (RMK00583) | 訂單:2503EFE001/018 CC2 <生產備註> 事項如下 . 正面面漆(20U)及正面總膜厚(25U)要求管制90%以上之膜厚,未達標準降級. (RMK00054) . 若背面面漆(20U)及背面總膜厚(25U)時要求管制90%以上之膜厚,未達標準降級 (RMK00054) . 面漆=18U(90%)~請購基準22U(110%),標準板總膜厚=5+20U(100%面漆). (RMK00054) . 30CM*全寬*留1塊給LAB及1塊給塗料商, (RMK00054) . 【邊緣品質】此為烤漆背面25μ訂單，請加強檢視鋼捲：邊緣殘剪、側緣鋅渣或毛邊，因為會導致烤漆背面漆轉印正面 (RMK00126) . 【色差】1.1.此客戶對面漆(非B開頭之色碼)目視色差要求較高,請依限度樣本進行目視色差管制★--->發生過訴賠 (RMK00248) . 【色差】1.2.若針對特殊顏色需特別管理時，請品檢忽略1.1.的規定以特別規定為主 (RMK00248) . 此經銷商保證平均厚度在1/2厚度公差內，厚度量測NG時，如單位長度符合範圍，請放行 (RMK00402) . 【捲取】注意！本單為直立式包裝。禁用STAGGER捲取送包裝！送RCL重處理例外。 (RMK00512) . 此客戶有保證 全板形 急峻度 ≦ 0.7% ( ≦ 12 I-UNIT ) (RMK00583) | 訂單:2503EFE001/018 RCL <生產備註> 事項如下 . 【捲取】注意！本單為直立式包裝。禁用STAGGER捲取送包裝！送RCL重處理例外。 (RMK00512) | 訂單:2503EFE001/018 CCPK 無 <生產備註> 事項 | 訂單:2503EFE001/018 CGQC <品檢備註> 事項如下 . 【邊緣品質】此為烤漆背面25μ訂單，請加強檢視鋼捲：邊緣殘剪、側緣鋅渣或毛邊，因為會導致烤漆背面漆轉印正面 (RMK00126) . 本單於烤漆正背面都塗裝正面漆，因此鍍鋅請管制背面表面品質比照正面 (RMK00363) | 訂單:2503EFE001/018 CCQC <品檢備註> 事項如下 . 【邊緣品質】此為烤漆背面25μ訂單，請加強檢視鋼捲：邊緣殘剪、側緣鋅渣或毛邊，因為會導致烤漆背面漆轉印正面 (RMK00126) . 【色差】1.1.此客戶對面漆(非B開頭之色碼)目視色差要求較高,請依限度樣本進行目視色差管制★--->發生過訴賠 (RMK00248) . 【色差】1.2.若針對特殊顏色需特別管理時，請品檢忽略1.1.的規定以特別規定為主 (RMK00248) . 【捲取】注意！本單為直立式包裝。禁用STAGGER捲取送包裝！送RCL重處理例外。 (RMK00512) | 訂單:2503EFE001/018 TOL 無 <生產備註> 事項 |  | 訂單 2503EFE001/018 修改記錄如下: 20241219 10:01:01 (06023) 退火碼: >> S1, 用途碼: >> COG007, 背面標示: >> S000, 訂單背面顏色(五碼): >> SWS4W, 背面漆膜厚: >> 25, 背面漆塗漆型式幾塗幾烤: >> 2, 鉻酸鹽: >> Z, 訂單厚度: >> 0.02, 訂單重: >> 40, 重量容許率(下限): >> 10, 重量容許率(上限): >> 10, 訂單寬度: >> 48, 鍍製方式: >> AC, 鋼捲內徑: >> 508, 鋼捲下限重: >> 3, 鋼捲上限重: >> 4.5, 壓花條件碼: >> -, 表面花紋: >> R, 綠色識別碼: >> -, 印刷輥號: >> -, 產品代碼: >> PPGL, 皮膜碼: >> -, 單位別: >> I, 油品種類: >> Z, 塗油量: >> Z, 包裝代碼: >> E0 , 保護膜碼: >> -, 客戶試片取樣型式: >> -, 調質碼: >> S, 套筒碼: >> P , 規格: >> A792SSGR33, 製造標準: >> ASTM, 表面處理劑種類: >> Z, 表面處理劑塗佈量: >> Z, 伸長率測試: >> N, 硬度測試碼: >> N, 抗拉強度測試: >> N, 降伏強度測試: >> N, 厚度變異: >> 0, 訂單正面顏色(五碼): >> SBH7N, 正面漆膜厚: >> 25, 正面漆塗漆型式幾塗幾烤: >> 2, 修邊碼: >> Y, 重量碼: >> AW, 鋼捲捲向: >> O, 鍍層碼: >> AZ50, | F:保證1/2 ASTM 厚度公差
PPGL | 2503EFE001/019 |  | 1. 製造標準為MS、ASTM或銷新加坡之訂單，若無技術指定優先用料，請優先使用國內料，勿使用ANFEN (OFP00406)-{.不符.} | 1. 製造標準為MS、ASTM或銷新加坡之訂單，若無技術指定優先用料，請優先使用國內料，勿使用ANFEN (OFP00406)-{.不符.} 2. 【提醒】！本單為直立式包裝，嚴禁鍍鋅或烤漆後以STAGGER捲取 (OFP00451)-{.不符.} 3. ※超耐候一系列用途要確認是否有英制公差需求，有英制公差需求時選配碼用ON027※ (OFP00680)-{.不符.} 4. 此經銷商有簽訂1/2厚度公差保證(無厚度變異),請調整冷軋與鍍鋅厚度公差管制範圍. 保證 ASTM 厚度公差 (OFP00180)-{.不符.} | 訂單:2503EFE001/019 CPL <生產備註> 事項如下 . 本單為烤漆背面大於等於25μ塗裝，軋延後不允許毛邊，請CPL注意修邊狀況 (RMK00124) . 【邊緣品質】此為烤漆背面25μ訂單，請加強檢視鋼捲：邊緣殘剪、側緣鋅渣或毛邊，因為會導致烤漆背面漆轉印正面 (RMK00126) . 除HGI/ HGL 訂單邊緣不噴油. 其餘皆側緣噴油 (RMK00285) | 訂單:2503EFE001/019 CR1 <生產備註> 事項如下 . 【邊緣品質】此為烤漆背面25μ訂單，請加強檢視鋼捲：邊緣殘剪、側緣鋅渣或毛邊，因為會導致烤漆背面漆轉印正面 (RMK00126) . 此經銷商保證平均厚度在1/2厚度公差內，厚度量測NG時，如單位長度符合範圍，請放行 (RMK00402) . 此客戶有保證 全板形 急峻度 ≦ 0.7% ( ≦ 12 I-UNIT ) (RMK00583) | 訂單:2503EFE001/019 CR2 <生產備註> 事項如下 . 【邊緣品質】此為烤漆背面25μ訂單，請加強檢視鋼捲：邊緣殘剪、側緣鋅渣或毛邊，因為會導致烤漆背面漆轉印正面 (RMK00126) . 此經銷商保證平均厚度在1/2厚度公差內，厚度量測NG時，如單位長度符合範圍，請放行 (RMK00402) . 此客戶有保證 全板形 急峻度 ≦ 0.7% ( ≦ 12 I-UNIT ) (RMK00583) | 訂單:2503EFE001/019 CG1 <生產備註> 事項如下 . 鍍鋅表面不可有鋅痕、壓痕、凹陷、及刮傷 、應變痕等。 (RMK00054) . 【邊緣品質】此為烤漆背面25μ訂單，請加強檢視鋼捲：邊緣殘剪、側緣鋅渣或毛邊，因為會導致烤漆背面漆轉印正面 (RMK00126) . 本單於烤漆正背面都塗裝正面漆，因此鍍鋅請管制背面表面品質比照正面 (RMK00363) . 此經銷商保證平均厚度在1/2厚度公差內，厚度量測NG時，如單位長度符合範圍，請放行 (RMK00402) . 此客戶有保證 全板形 急峻度 ≦ 0.7% ( ≦ 12 I-UNIT ) (RMK00583) | 訂單:2503EFE001/019 CG2 <生產備註> 事項如下 . 鍍鋅表面不可有鋅痕、壓痕、凹陷、及刮傷 、應變痕等。 (RMK00054) . 【邊緣品質】此為烤漆背面25μ訂單，請加強檢視鋼捲：邊緣殘剪、側緣鋅渣或毛邊，因為會導致烤漆背面漆轉印正面 (RMK00126) . 本單於烤漆正背面都塗裝正面漆，因此鍍鋅請管制背面表面品質比照正面 (RMK00363) . 此經銷商保證平均厚度在1/2厚度公差內，厚度量測NG時，如單位長度符合範圍，請放行 (RMK00402) . 此客戶有保證 全板形 急峻度 ≦ 0.7% ( ≦ 12 I-UNIT ) (RMK00583) | 訂單:2503EFE001/019 CC1 <生產備註> 事項如下 . 正面面漆(20U)及正面總膜厚(25U)要求管制90%以上之膜厚,未達標準降級. (RMK00054) . 若背面面漆(20U)及背面總膜厚(25U)時要求管制90%以上之膜厚,未達標準降級 (RMK00054) . 面漆=18U(90%)~請購基準22U(110%),標準板總膜厚=5+20U(100%面漆). (RMK00054) . 30CM*全寬*留1塊給LAB及1塊給塗料商, (RMK00054) . 【邊緣品質】此為烤漆背面25μ訂單，請加強檢視鋼捲：邊緣殘剪、側緣鋅渣或毛邊，因為會導致烤漆背面漆轉印正面 (RMK00126) . 【色差】1.1.此客戶對面漆(非B開頭之色碼)目視色差要求較高,請依限度樣本進行目視色差管制★--->發生過訴賠 (RMK00248) . 【色差】1.2.若針對特殊顏色需特別管理時，請品檢忽略1.1.的規定以特別規定為主 (RMK00248) . 此經銷商保證平均厚度在1/2厚度公差內，厚度量測NG時，如單位長度符合範圍，請放行 (RMK00402) . 【捲取】注意！本單為直立式包裝。禁用STAGGER捲取送包裝！送RCL重處理例外。 (RMK00512) . 此客戶有保證 全板形 急峻度 ≦ 0.7% ( ≦ 12 I-UNIT ) (RMK00583) . 【水痕】因TOP 為YCP 近似深黑色水痕可能嚴重，因此指定CC1生產注意W/Q 使用純水與水量控制 (RMK00588) | 訂單:2503EFE001/019 CC2 <生產備註> 事項如下 . 正面面漆(20U)及正面總膜厚(25U)要求管制90%以上之膜厚,未達標準降級. (RMK00054) . 若背面面漆(20U)及背面總膜厚(25U)時要求管制90%以上之膜厚,未達標準降級 (RMK00054) . 面漆=18U(90%)~請購基準22U(110%),標準板總膜厚=5+20U(100%面漆). (RMK00054) . 30CM*全寬*留1塊給LAB及1塊給塗料商, (RMK00054) . 【邊緣品質】此為烤漆背面25μ訂單，請加強檢視鋼捲：邊緣殘剪、側緣鋅渣或毛邊，因為會導致烤漆背面漆轉印正面 (RMK00126) . 【色差】1.1.此客戶對面漆(非B開頭之色碼)目視色差要求較高,請依限度樣本進行目視色差管制★--->發生過訴賠 (RMK00248) . 【色差】1.2.若針對特殊顏色需特別管理時，請品檢忽略1.1.的規定以特別規定為主 (RMK00248) . 此經銷商保證平均厚度在1/2厚度公差內，厚度量測NG時，如單位長度符合範圍，請放行 (RMK00402) . 【捲取】注意！本單為直立式包裝。禁用STAGGER捲取送包裝！送RCL重處理例外。 (RMK00512) . 此客戶有保證 全板形 急峻度 ≦ 0.7% ( ≦ 12 I-UNIT ) (RMK00583) . 【水痕】因TOP 為YCP 近似深黑色水痕可能嚴重，因此指定CC1生產注意W/Q 使用純水與水量控制 (RMK00588) | 訂單:2503EFE001/019 RCL <生產備註> 事項如下 . 【捲取】注意！本單為直立式包裝。禁用STAGGER捲取送包裝！送RCL重處理例外。 (RMK00512) | 訂單:2503EFE001/019 CCPK 無 <生產備註> 事項 | 訂單:2503EFE001/019 CGQC <品檢備註> 事項如下 . 【邊緣品質】此為烤漆背面25μ訂單，請加強檢視鋼捲：邊緣殘剪、側緣鋅渣或毛邊，因為會導致烤漆背面漆轉印正面 (RMK00126) . 本單於烤漆正背面都塗裝正面漆，因此鍍鋅請管制背面表面品質比照正面 (RMK00363) | 訂單:2503EFE001/019 CCQC <品檢備註> 事項如下 . 【邊緣品質】此為烤漆背面25μ訂單，請加強檢視鋼捲：邊緣殘剪、側緣鋅渣或毛邊，因為會導致烤漆背面漆轉印正面 (RMK00126) . 【色差】1.1.此客戶對面漆(非B開頭之色碼)目視色差要求較高,請依限度樣本進行目視色差管制★--->發生過訴賠 (RMK00248) . 【色差】1.2.若針對特殊顏色需特別管理時，請品檢忽略1.1.的規定以特別規定為主 (RMK00248) . 【捲取】注意！本單為直立式包裝。禁用STAGGER捲取送包裝！送RCL重處理例外。 (RMK00512) . 【水痕】因TOP 為YCP 近似深黑色水痕可能嚴重，因此指定CC1生產注意W/Q 使用純水與水量控制 (RMK00588) | 訂單:2503EFE001/019 TOL 無 <生產備註> 事項 |  | 訂單 2503EFE001/019 修改記錄如下: 20241219 10:01:07 (06023) 退火碼: >> S1, 用途碼: >> COG007, 背面標示: >> S000, 訂單背面顏色(五碼): >> SBH78, 背面漆膜厚: >> 25, 背面漆塗漆型式幾塗幾烤: >> 2, 鉻酸鹽: >> Z, 訂單厚度: >> 0.02, 訂單重: >> 40, 重量容許率(下限): >> 10, 重量容許率(上限): >> 10, 訂單寬度: >> 48, 鍍製方式: >> AC, 鋼捲內徑: >> 508, 鋼捲下限重: >> 3, 鋼捲上限重: >> 4.5, 壓花條件碼: >> -, 表面花紋: >> R, 綠色識別碼: >> -, 印刷輥號: >> -, 產品代碼: >> PPGL, 皮膜碼: >> -, 單位別: >> I, 油品種類: >> Z, 塗油量: >> Z, 包裝代碼: >> E0 , 保護膜碼: >> -, 客戶試片取樣型式: >> -, 調質碼: >> S, 套筒碼: >> P , 規格: >> A792SSGR33, 製造標準: >> ASTM, 表面處理劑種類: >> Z, 表面處理劑塗佈量: >> Z, 伸長率測試: >> N, 硬度測試碼: >> N, 抗拉強度測試: >> N, 降伏強度測試: >> N, 厚度變異: >> 0, 訂單正面顏色(五碼): >> SYT9P, 正面漆膜厚: >> 25, 正面漆塗漆型式幾塗幾烤: >> 2, 修邊碼: >> Y, 重量碼: >> AW, 鋼捲捲向: >> O, 鍍層碼: >> AZ50, | F:保證1/2 ASTM 厚度公差
PPGL | 2503EFE001/020 |  | 1. 製造標準為MS、ASTM或銷新加坡之訂單，若無技術指定優先用料，請優先使用國內料，勿使用ANFEN (OFP00406)-{.不符.} | 1. 製造標準為MS、ASTM或銷新加坡之訂單，若無技術指定優先用料，請優先使用國內料，勿使用ANFEN (OFP00406)-{.不符.} 2. 【提醒】！本單為直立式包裝，嚴禁鍍鋅或烤漆後以STAGGER捲取 (OFP00451)-{.不符.} 3. ※超耐候一系列用途要確認是否有英制公差需求，有英制公差需求時選配碼用ON027※ (OFP00680)-{.不符.} 4. 此經銷商有簽訂1/2厚度公差保證(無厚度變異),請調整冷軋與鍍鋅厚度公差管制範圍. 保證 ASTM 厚度公差 (OFP00180)-{.不符.} | 訂單:2503EFE001/020 CPL <生產備註> 事項如下 . 除HGI/ HGL 訂單邊緣不噴油. 其餘皆側緣噴油 (RMK00285) | 訂單:2503EFE001/020 CR1 <生產備註> 事項如下 . 此經銷商保證平均厚度在1/2厚度公差內，厚度量測NG時，如單位長度符合範圍，請放行 (RMK00402) . 此客戶有保證 全板形 急峻度 ≦ 0.7% ( ≦ 12 I-UNIT ) (RMK00583) | 訂單:2503EFE001/020 CR2 <生產備註> 事項如下 . 此經銷商保證平均厚度在1/2厚度公差內，厚度量測NG時，如單位長度符合範圍，請放行 (RMK00402) . 此客戶有保證 全板形 急峻度 ≦ 0.7% ( ≦ 12 I-UNIT ) (RMK00583) | 訂單:2503EFE001/020 CG1 <生產備註> 事項如下 . 鍍鋅表面不可有鋅痕、壓痕、凹陷、及刮傷 、應變痕等。 (RMK00054) . 此經銷商保證平均厚度在1/2厚度公差內，厚度量測NG時，如單位長度符合範圍，請放行 (RMK00402) . 此客戶有保證 全板形 急峻度 ≦ 0.7% ( ≦ 12 I-UNIT ) (RMK00583) | 訂單:2503EFE001/020 CG2 <生產備註> 事項如下 . 鍍鋅表面不可有鋅痕、壓痕、凹陷、及刮傷 、應變痕等。 (RMK00054) . 此經銷商保證平均厚度在1/2厚度公差內，厚度量測NG時，如單位長度符合範圍，請放行 (RMK00402) . 此客戶有保證 全板形 急峻度 ≦ 0.7% ( ≦ 12 I-UNIT ) (RMK00583) | 訂單:2503EFE001/020 CC1 <生產備註> 事項如下 . 正面面漆(20U)及正面總膜厚(25U)要求管制90%以上之膜厚,未達標準降級. (RMK00054) . 若背面面漆(20U)及背面總膜厚(25U)時要求管制90%以上之膜厚,未達標準降級 (RMK00054) . 面漆=18U(90%)~請購基準22U(110%),標準板總膜厚=5+20U(100%面漆). (RMK00054) . 30CM*全寬*留1塊給LAB及1塊給塗料商, (RMK00054) . 【色差】1.1.此客戶對面漆(非B開頭之色碼)目視色差要求較高,請依限度樣本進行目視色差管制★--->發生過訴賠 (RMK00248) . 【色差】1.2.若針對特殊顏色需特別管理時，請品檢忽略1.1.的規定以特別規定為主 (RMK00248) . 此經銷商保證平均厚度在1/2厚度公差內，厚度量測NG時，如單位長度符合範圍，請放行 (RMK00402) . 【捲取】注意！本單為直立式包裝。禁用STAGGER捲取送包裝！送RCL重處理例外。 (RMK00512) . 此客戶有保證 全板形 急峻度 ≦ 0.7% ( ≦ 12 I-UNIT ) (RMK00583) | 訂單:2503EFE001/020 CC2 <生產備註> 事項如下 . 正面面漆(20U)及正面總膜厚(25U)要求管制90%以上之膜厚,未達標準降級. (RMK00054) . 若背面面漆(20U)及背面總膜厚(25U)時要求管制90%以上之膜厚,未達標準降級 (RMK00054) . 面漆=18U(90%)~請購基準22U(110%),標準板總膜厚=5+20U(100%面漆). (RMK00054) . 30CM*全寬*留1塊給LAB及1塊給塗料商, (RMK00054) . 【色差】1.1.此客戶對面漆(非B開頭之色碼)目視色差要求較高,請依限度樣本進行目視色差管制★--->發生過訴賠 (RMK00248) . 【色差】1.2.若針對特殊顏色需特別管理時，請品檢忽略1.1.的規定以特別規定為主 (RMK00248) . 此經銷商保證平均厚度在1/2厚度公差內，厚度量測NG時，如單位長度符合範圍，請放行 (RMK00402) . 【捲取】注意！本單為直立式包裝。禁用STAGGER捲取送包裝！送RCL重處理例外。 (RMK00512) . 此客戶有保證 全板形 急峻度 ≦ 0.7% ( ≦ 12 I-UNIT ) (RMK00583) | 訂單:2503EFE001/020 RCL <生產備註> 事項如下 . 【捲取】注意！本單為直立式包裝。禁用STAGGER捲取送包裝！送RCL重處理例外。 (RMK00512) | 訂單:2503EFE001/020 CCPK 無 <生產備註> 事項 | 訂單:2503EFE001/020 CGQC 無 <品檢備註> 事項 | 訂單:2503EFE001/020 CCQC <品檢備註> 事項如下 . 【色差】1.1.此客戶對面漆(非B開頭之色碼)目視色差要求較高,請依限度樣本進行目視色差管制★--->發生過訴賠 (RMK00248) . 【色差】1.2.若針對特殊顏色需特別管理時，請品檢忽略1.1.的規定以特別規定為主 (RMK00248) . 【捲取】注意！本單為直立式包裝。禁用STAGGER捲取送包裝！送RCL重處理例外。 (RMK00512) | 訂單:2503EFE001/020 TOL 無 <生產備註> 事項 |  | 訂單 2503EFE001/020 修改記錄如下: 20241219 10:01:14 (06023) 退火碼: >> S1, 用途碼: >> COG003, 背面標示: >> S000, 訂單背面顏色(五碼): >> BW73Z, 背面漆膜厚: >> NOM, 背面漆塗漆型式幾塗幾烤: >> 2, 鉻酸鹽: >> Z, 訂單厚度: >> 0.024, 訂單重: >> 40, 重量容許率(下限): >> 10, 重量容許率(上限): >> 10, 訂單寬度: >> 48, 鍍製方式: >> AC, 鋼捲內徑: >> 508, 鋼捲下限重: >> 3, 鋼捲上限重: >> 4.5, 壓花條件碼: >> -, 表面花紋: >> R, 綠色識別碼: >> -, 印刷輥號: >> -, 產品代碼: >> PPGL, 皮膜碼: >> -, 單位別: >> I, 油品種類: >> Z, 塗油量: >> Z, 包裝代碼: >> E0 , 保護膜碼: >> -, 客戶試片取樣型式: >> -, 調質碼: >> S, 套筒碼: >> P , 規格: >> A792SSGR33, 製造標準: >> ASTM, 表面處理劑種類: >> Z, 表面處理劑塗佈量: >> Z, 伸長率測試: >> N, 硬度測試碼: >> N, 抗拉強度測試: >> N, 降伏強度測試: >> N, 厚度變異: >> 0, 訂單正面顏色(五碼): >> SBH78, 正面漆膜厚: >> 25, 正面漆塗漆型式幾塗幾烤: >> 2, 修邊碼: >> Y, 重量碼: >> AW, 鋼捲捲向: >> O, 鍍層碼: >> AZ50, | F:保證1/2 ASTM 厚度公差
PPGL | 2503EFE001/021 |  | 1. 製造標準為MS、ASTM或銷新加坡之訂單，若無技術指定優先用料，請優先使用國內料，勿使用ANFEN (OFP00406)-{.不符.} | 1. 製造標準為MS、ASTM或銷新加坡之訂單，若無技術指定優先用料，請優先使用國內料，勿使用ANFEN (OFP00406)-{.不符.} 2. 【提醒】！本單為直立式包裝，嚴禁鍍鋅或烤漆後以STAGGER捲取 (OFP00451)-{.不符.} 3. ※超耐候一系列用途要確認是否有英制公差需求，有英制公差需求時選配碼用ON027※ (OFP00680)-{.不符.} 4. 此經銷商有簽訂1/2厚度公差保證(無厚度變異),請調整冷軋與鍍鋅厚度公差管制範圍. 保證 ASTM 厚度公差 (OFP00180)-{.不符.} | 訂單:2503EFE001/021 CPL <生產備註> 事項如下 . 除HGI/ HGL 訂單邊緣不噴油. 其餘皆側緣噴油 (RMK00285) | 訂單:2503EFE001/021 CR1 <生產備註> 事項如下 . 此經銷商保證平均厚度在1/2厚度公差內，厚度量測NG時，如單位長度符合範圍，請放行 (RMK00402) . 此客戶有保證 全板形 急峻度 ≦ 0.7% ( ≦ 12 I-UNIT ) (RMK00583) | 訂單:2503EFE001/021 CR2 <生產備註> 事項如下 . 此經銷商保證平均厚度在1/2厚度公差內，厚度量測NG時，如單位長度符合範圍，請放行 (RMK00402) . 此客戶有保證 全板形 急峻度 ≦ 0.7% ( ≦ 12 I-UNIT ) (RMK00583) | 訂單:2503EFE001/021 CG1 <生產備註> 事項如下 . 鍍鋅表面不可有鋅痕、壓痕、凹陷、及刮傷 、應變痕等。 (RMK00054) . 此經銷商保證平均厚度在1/2厚度公差內，厚度量測NG時，如單位長度符合範圍，請放行 (RMK00402) . 此客戶有保證 全板形 急峻度 ≦ 0.7% ( ≦ 12 I-UNIT ) (RMK00583) | 訂單:2503EFE001/021 CG2 <生產備註> 事項如下 . 鍍鋅表面不可有鋅痕、壓痕、凹陷、及刮傷 、應變痕等。 (RMK00054) . 此經銷商保證平均厚度在1/2厚度公差內，厚度量測NG時，如單位長度符合範圍，請放行 (RMK00402) . 此客戶有保證 全板形 急峻度 ≦ 0.7% ( ≦ 12 I-UNIT ) (RMK00583) | 訂單:2503EFE001/021 CC1 <生產備註> 事項如下 . 正面面漆(20U)及正面總膜厚(25U)要求管制90%以上之膜厚,未達標準降級. (RMK00054) . 若背面面漆(20U)及背面總膜厚(25U)時要求管制90%以上之膜厚,未達標準降級 (RMK00054) . 面漆=18U(90%)~請購基準22U(110%),標準板總膜厚=5+20U(100%面漆). (RMK00054) . 30CM*全寬*留1塊給LAB及1塊給塗料商, (RMK00054) . 【色差】1.1.此客戶對面漆(非B開頭之色碼)目視色差要求較高,請依限度樣本進行目視色差管制★--->發生過訴賠 (RMK00248) . 【色差】1.2.若針對特殊顏色需特別管理時，請品檢忽略1.1.的規定以特別規定為主 (RMK00248) . 此經銷商保證平均厚度在1/2厚度公差內，厚度量測NG時，如單位長度符合範圍，請放行 (RMK00402) . 【捲取】注意！本單為直立式包裝。禁用STAGGER捲取送包裝！送RCL重處理例外。 (RMK00512) . 此客戶有保證 全板形 急峻度 ≦ 0.7% ( ≦ 12 I-UNIT ) (RMK00583) . 【水痕】因TOP 為YCP 近似深黑色水痕可能嚴重，因此指定CC1生產注意W/Q 使用純水與水量控制 (RMK00588) | 訂單:2503EFE001/021 CC2 <生產備註> 事項如下 . 正面面漆(20U)及正面總膜厚(25U)要求管制90%以上之膜厚,未達標準降級. (RMK00054) . 若背面面漆(20U)及背面總膜厚(25U)時要求管制90%以上之膜厚,未達標準降級 (RMK00054) . 面漆=18U(90%)~請購基準22U(110%),標準板總膜厚=5+20U(100%面漆). (RMK00054) . 30CM*全寬*留1塊給LAB及1塊給塗料商, (RMK00054) . 【色差】1.1.此客戶對面漆(非B開頭之色碼)目視色差要求較高,請依限度樣本進行目視色差管制★--->發生過訴賠 (RMK00248) . 【色差】1.2.若針對特殊顏色需特別管理時，請品檢忽略1.1.的規定以特別規定為主 (RMK00248) . 此經銷商保證平均厚度在1/2厚度公差內，厚度量測NG時，如單位長度符合範圍，請放行 (RMK00402) . 【捲取】注意！本單為直立式包裝。禁用STAGGER捲取送包裝！送RCL重處理例外。 (RMK00512) . 此客戶有保證 全板形 急峻度 ≦ 0.7% ( ≦ 12 I-UNIT ) (RMK00583) . 【水痕】因TOP 為YCP 近似深黑色水痕可能嚴重，因此指定CC1生產注意W/Q 使用純水與水量控制 (RMK00588) | 訂單:2503EFE001/021 RCL <生產備註> 事項如下 . 【捲取】注意！本單為直立式包裝。禁用STAGGER捲取送包裝！送RCL重處理例外。 (RMK00512) | 訂單:2503EFE001/021 CCPK 無 <生產備註> 事項 | 訂單:2503EFE001/021 CGQC 無 <品檢備註> 事項 | 訂單:2503EFE001/021 CCQC <品檢備註> 事項如下 . 【色差】1.1.此客戶對面漆(非B開頭之色碼)目視色差要求較高,請依限度樣本進行目視色差管制★--->發生過訴賠 (RMK00248) . 【色差】1.2.若針對特殊顏色需特別管理時，請品檢忽略1.1.的規定以特別規定為主 (RMK00248) . 【捲取】注意！本單為直立式包裝。禁用STAGGER捲取送包裝！送RCL重處理例外。 (RMK00512) . 【水痕】因TOP 為YCP 近似深黑色水痕可能嚴重，因此指定CC1生產注意W/Q 使用純水與水量控制 (RMK00588) | 訂單:2503EFE001/021 TOL 無 <生產備註> 事項 |  | 訂單 2503EFE001/021 修改記錄如下: 20241219 10:01:21 (06023) 退火碼: >> S1, 用途碼: >> COG007, 背面標示: >> S000, 訂單背面顏色(五碼): >> BW73Z, 背面漆膜厚: >> NOM, 背面漆塗漆型式幾塗幾烤: >> 2, 鉻酸鹽: >> Z, 訂單厚度: >> 0.024, 訂單重: >> 40, 重量容許率(下限): >> 10, 重量容許率(上限): >> 10, 訂單寬度: >> 48, 鍍製方式: >> AC, 鋼捲內徑: >> 508, 鋼捲下限重: >> 3, 鋼捲上限重: >> 4.5, 壓花條件碼: >> -, 表面花紋: >> R, 綠色識別碼: >> -, 印刷輥號: >> -, 產品代碼: >> PPGL, 皮膜碼: >> -, 單位別: >> I, 油品種類: >> Z, 塗油量: >> Z, 包裝代碼: >> E0 , 保護膜碼: >> -, 客戶試片取樣型式: >> -, 調質碼: >> S, 套筒碼: >> P , 規格: >> A792SSGR33, 製造標準: >> ASTM, 表面處理劑種類: >> Z, 表面處理劑塗佈量: >> Z, 伸長率測試: >> N, 硬度測試碼: >> N, 抗拉強度測試: >> N, 降伏強度測試: >> N, 厚度變異: >> 0, 訂單正面顏色(五碼): >> SYT9P, 正面漆膜厚: >> 25, 正面漆塗漆型式幾塗幾烤: >> 2, 修邊碼: >> Y, 重量碼: >> AW, 鋼捲捲向: >> O, 鍍層碼: >> AZ50, | F:保證1/2 ASTM 厚度公差
PPGL | 2503EFE001/024 |  | 1. 製造標準為MS、ASTM或銷新加坡之訂單，若無技術指定優先用料，請優先使用國內料，勿使用ANFEN (OFP00406)-{.不符.} | 1. 製造標準為MS、ASTM或銷新加坡之訂單，若無技術指定優先用料，請優先使用國內料，勿使用ANFEN (OFP00406)-{.不符.} 2. 【提醒】！本單為直立式包裝，嚴禁鍍鋅或烤漆後以STAGGER捲取 (OFP00451)-{.不符.} 3. 此經銷商有簽訂1/2厚度公差保證(無厚度變異),請調整冷軋與鍍鋅厚度公差管制範圍. 保證 ASTM 厚度公差 (OFP00180)-{.不符.} | 訂單:2503EFE001/024 CPL <生產備註> 事項如下 . 除HGI/ HGL 訂單邊緣不噴油. 其餘皆側緣噴油 (RMK00285) | 訂單:2503EFE001/024 CR1 <生產備註> 事項如下 . 此經銷商保證平均厚度在1/2厚度公差內，厚度量測NG時，如單位長度符合範圍，請放行 (RMK00402) . 此客戶有保證 全板形 急峻度 ≦ 0.7% ( ≦ 12 I-UNIT ) (RMK00583) | 訂單:2503EFE001/024 CR2 <生產備註> 事項如下 . 此經銷商保證平均厚度在1/2厚度公差內，厚度量測NG時，如單位長度符合範圍，請放行 (RMK00402) . 此客戶有保證 全板形 急峻度 ≦ 0.7% ( ≦ 12 I-UNIT ) (RMK00583) | 訂單:2503EFE001/024 CG1 <生產備註> 事項如下 . 此經銷商保證平均厚度在1/2厚度公差內，厚度量測NG時，如單位長度符合範圍，請放行 (RMK00402) . 此客戶有保證 全板形 急峻度 ≦ 0.7% ( ≦ 12 I-UNIT ) (RMK00583) | 訂單:2503EFE001/024 CG2 <生產備註> 事項如下 . 此經銷商保證平均厚度在1/2厚度公差內，厚度量測NG時，如單位長度符合範圍，請放行 (RMK00402) . 此客戶有保證 全板形 急峻度 ≦ 0.7% ( ≦ 12 I-UNIT ) (RMK00583) | 訂單:2503EFE001/024 CC1 <生產備註> 事項如下 . ★★★注意！KP PVDF烘烤時間不得低於50秒，因此線速度 LS≦48 mpm★★★ (RMK00232) . 【色差】1.1.此客戶對面漆(非B開頭之色碼)目視色差要求較高,請依限度樣本進行目視色差管制★--->發生過訴賠 (RMK00248) . 【色差】1.2.若針對特殊顏色需特別管理時，請品檢忽略1.1.的規定以特別規定為主 (RMK00248) . 此經銷商保證平均厚度在1/2厚度公差內，厚度量測NG時，如單位長度符合範圍，請放行 (RMK00402) . 【PMT】本單面漆為"PVDF"，經會議決議需量測板溫並記錄之。每一張排程需量測一次否則追究責任 (RMK00503) . 【捲取】注意！本單為直立式包裝。禁用STAGGER捲取送包裝！送RCL重處理例外。 (RMK00512) . 此客戶有保證 全板形 急峻度 ≦ 0.7% ( ≦ 12 I-UNIT ) (RMK00583) | 訂單:2503EFE001/024 CC2 <生產備註> 事項如下 . ★★★注意！KP PVDF烘烤時間不得低於50秒，因此線速度 LS≦48 mpm★★★ (RMK00232) . 【色差】1.1.此客戶對面漆(非B開頭之色碼)目視色差要求較高,請依限度樣本進行目視色差管制★--->發生過訴賠 (RMK00248) . 【色差】1.2.若針對特殊顏色需特別管理時，請品檢忽略1.1.的規定以特別規定為主 (RMK00248) . 此經銷商保證平均厚度在1/2厚度公差內，厚度量測NG時，如單位長度符合範圍，請放行 (RMK00402) . 【PMT】本單面漆為"PVDF"，經會議決議需量測板溫並記錄之。每一張排程需量測一次否則追究責任 (RMK00503) . 【捲取】注意！本單為直立式包裝。禁用STAGGER捲取送包裝！送RCL重處理例外。 (RMK00512) . 此客戶有保證 全板形 急峻度 ≦ 0.7% ( ≦ 12 I-UNIT ) (RMK00583) | 訂單:2503EFE001/024 RCL <生產備註> 事項如下 . 【捲取】注意！本單為直立式包裝。禁用STAGGER捲取送包裝！送RCL重處理例外。 (RMK00512) | 訂單:2503EFE001/024 CCPK 無 <生產備註> 事項 | 訂單:2503EFE001/024 CGQC 無 <品檢備註> 事項 | 訂單:2503EFE001/024 CCQC <品檢備註> 事項如下 . 【色差】1.1.此客戶對面漆(非B開頭之色碼)目視色差要求較高,請依限度樣本進行目視色差管制★--->發生過訴賠 (RMK00248) . 【色差】1.2.若針對特殊顏色需特別管理時，請品檢忽略1.1.的規定以特別規定為主 (RMK00248) . 【PMT】本單面漆為"PVDF"，經會議決議需量測板溫並記錄之。每一張排程需量測一次否則追究責任 (RMK00503) . 【捲取】注意！本單為直立式包裝。禁用STAGGER捲取送包裝！送RCL重處理例外。 (RMK00512) | 訂單:2503EFE001/024 TOL 無 <生產備註> 事項 |  | 訂單 2503EFE001/024 修改記錄如下: 20241219 10:01:41 (06023) 退火碼: >> S1, 用途碼: >> COA001, 背面標示: >> S000, 訂單背面顏色(五碼): >> BW73Z, 背面漆膜厚: >> NOM, 背面漆塗漆型式幾塗幾烤: >> 2, 鉻酸鹽: >> Z, 訂單厚度: >> 0.024, 訂單重: >> 20, 重量容許率(下限): >> 10, 重量容許率(上限): >> 10, 訂單寬度: >> 48, 鍍製方式: >> AC, 鋼捲內徑: >> 508, 鋼捲下限重: >> 3, 鋼捲上限重: >> 4.5, 壓花條件碼: >> -, 表面花紋: >> R, 綠色識別碼: >> -, 印刷輥號: >> -, 產品代碼: >> PPGL, 皮膜碼: >> -, 單位別: >> I, 油品種類: >> Z, 塗油量: >> Z, 包裝代碼: >> E0 , 保護膜碼: >> -, 客戶試片取樣型式: >> -, 調質碼: >> S, 套筒碼: >> P , 規格: >> A792SSGR33, 製造標準: >> ASTM, 表面處理劑種類: >> Z, 表面處理劑塗佈量: >> Z, 伸長率測試: >> N, 硬度測試碼: >> N, 抗拉強度測試: >> N, 降伏強度測試: >> N, 厚度變異: >> 0, 訂單正面顏色(五碼): >> FB226, 正面漆膜厚: >> 25, 正面漆塗漆型式幾塗幾烤: >> 2, 修邊碼: >> Y, 重量碼: >> AW, 鋼捲捲向: >> O, 鍍層碼: >> AZ50, | F:保證1/2 ASTM 厚度公差
PPGL | 2503EFE002/001 | 1. ASTM 鍍製方式為MIN 與"最終產品保證1/2 ASTM 厚度公差"不能共存 (OFP00216)-{.不符.} | 1. 製造標準為MS、ASTM或銷新加坡之訂單，若無技術指定優先用料，請優先使用國內料，勿使用ANFEN (OFP00406)-{.不符.} 2. ★提醒！MIN訂單先不要配安丰料★ (OFP00664)-{.不符.} | 1. ASTM 鍍製方式為MIN 與"最終產品保證1/2 ASTM 厚度公差"不能共存 (OFP00216)-{.不符.} 2. 鍍製方式為 MIN 或 TMI 時, 冷軋厚度公差 請改為 " 1/2 厚度公差" (OFP00265)-{.不符.} 3. 製造標準為MS、ASTM或銷新加坡之訂單，若無技術指定優先用料，請優先使用國內料，勿使用ANFEN (OFP00406)-{.不符.} 4. ★提醒！MIN訂單先不要配安丰料★ (OFP00664)-{.不符.} | 訂單:2503EFE002/001 CPL <生產備註> 事項如下 . 本單為烤漆背面大於等於25μ塗裝，軋延後不允許毛邊，請CPL注意修邊狀況 (RMK00124) . 【邊緣品質】此為烤漆背面25μ訂單，請加強檢視鋼捲：邊緣殘剪、側緣鋅渣或毛邊，因為會導致烤漆背面漆轉印正面 (RMK00126) . 除HGI/ HGL 訂單邊緣不噴油. 其餘皆側緣噴油 (RMK00285) | 訂單:2503EFE002/001 CR1 <生產備註> 事項如下 . 【邊緣品質】此為烤漆背面25μ訂單，請加強檢視鋼捲：邊緣殘剪、側緣鋅渣或毛邊，因為會導致烤漆背面漆轉印正面 (RMK00126) . 此客戶有保證 全板形 急峻度 ≦ 0.7% ( ≦ 12 I-UNIT ) (RMK00583) | 訂單:2503EFE002/001 CR2 <生產備註> 事項如下 . 【邊緣品質】此為烤漆背面25μ訂單，請加強檢視鋼捲：邊緣殘剪、側緣鋅渣或毛邊，因為會導致烤漆背面漆轉印正面 (RMK00126) . 此客戶有保證 全板形 急峻度 ≦ 0.7% ( ≦ 12 I-UNIT ) (RMK00583) | 訂單:2503EFE002/001 CG1 <生產備註> 事項如下 . 鍍製方式 MIN 訂單. (RMK00073) . 【邊緣品質】此為烤漆背面25μ訂單，請加強檢視鋼捲：邊緣殘剪、側緣鋅渣或毛邊，因為會導致烤漆背面漆轉印正面 (RMK00126) . 本單於烤漆正背面都塗裝正面漆，因此鍍鋅請管制背面表面品質比照正面 (RMK00363) . 此客戶有保證 全板形 急峻度 ≦ 0.7% ( ≦ 12 I-UNIT ) (RMK00583) . MIN訂單為平均厚度放行，實測厚度NG時，如單位長度符合範圍，請放行 (RMK00585) | 訂單:2503EFE002/001 CG2 <生產備註> 事項如下 . 鍍製方式 MIN 訂單. (RMK00073) . 【邊緣品質】此為烤漆背面25μ訂單，請加強檢視鋼捲：邊緣殘剪、側緣鋅渣或毛邊，因為會導致烤漆背面漆轉印正面 (RMK00126) . 本單於烤漆正背面都塗裝正面漆，因此鍍鋅請管制背面表面品質比照正面 (RMK00363) . 此客戶有保證 全板形 急峻度 ≦ 0.7% ( ≦ 12 I-UNIT ) (RMK00583) . MIN訂單為平均厚度放行，實測厚度NG時，如單位長度符合範圍，請放行 (RMK00585) | 訂單:2503EFE002/001 CC1 <生產備註> 事項如下 . 鍍製方式 MIN 訂單. (RMK00073) . 請品檢務必遵守 30CM*全寬*留1塊給LAB及1塊給塗料商，若背面非"B"字頭則各留2片 (RMK00105) . 品檢人員於LAB試片上註記測試物性耐久及曝曬 (RMK00105) . 【邊緣品質】此為烤漆背面25μ訂單，請加強檢視鋼捲：邊緣殘剪、側緣鋅渣或毛邊，因為會導致烤漆背面漆轉印正面 (RMK00126) . 【抽氣量】白色系在CC1生產時,FINISH抽氣量請設定250,如生產中發生色差b值異常升高,請股長再加大抽氣量因應 (RMK00560) . 此客戶有保證 全板形 急峻度 ≦ 0.7% ( ≦ 12 I-UNIT ) (RMK00583) . MIN訂單為平均厚度放行，實測厚度NG時，如單位長度符合範圍，請放行 (RMK00585) | 訂單:2503EFE002/001 CC2 <生產備註> 事項如下 . 鍍製方式 MIN 訂單. (RMK00073) . 請品檢務必遵守 30CM*全寬*留1塊給LAB及1塊給塗料商，若背面非"B"字頭則各留2片 (RMK00105) . 品檢人員於LAB試片上註記測試物性耐久及曝曬 (RMK00105) . 【邊緣品質】此為烤漆背面25μ訂單，請加強檢視鋼捲：邊緣殘剪、側緣鋅渣或毛邊，因為會導致烤漆背面漆轉印正面 (RMK00126) . 【抽氣量】白色系在CC1生產時,FINISH抽氣量請設定250,如生產中發生色差b值異常升高,請股長再加大抽氣量因應 (RMK00560) . 此客戶有保證 全板形 急峻度 ≦ 0.7% ( ≦ 12 I-UNIT ) (RMK00583) . MIN訂單為平均厚度放行，實測厚度NG時，如單位長度符合範圍，請放行 (RMK00585) | 訂單:2503EFE002/001 RCL 無 <生產備註> 事項 | 訂單:2503EFE002/001 CCPK 無 <生產備註> 事項 | 訂單:2503EFE002/001 CGQC <品檢備註> 事項如下 . 【邊緣品質】此為烤漆背面25μ訂單，請加強檢視鋼捲：邊緣殘剪、側緣鋅渣或毛邊，因為會導致烤漆背面漆轉印正面 (RMK00126) . 本單於烤漆正背面都塗裝正面漆，因此鍍鋅請管制背面表面品質比照正面 (RMK00363) | 訂單:2503EFE002/001 CCQC <品檢備註> 事項如下 . 請品檢務必遵守 30CM*全寬*留1塊給LAB及1塊給塗料商，若背面非"B"字頭則各留2片 (RMK00105) . 【邊緣品質】此為烤漆背面25μ訂單，請加強檢視鋼捲：邊緣殘剪、側緣鋅渣或毛邊，因為會導致烤漆背面漆轉印正面 (RMK00126) | 訂單:2503EFE002/001 TOL 無 <生產備註> 事項 |  | 訂單 2503EFE002/001 修改記錄如下: 20241219 11:23:08 (06023) 退火碼: >> S1, 用途碼: >> COG001, 背面標示: >> S000, 訂單背面顏色(五碼): >> 5W56T, 背面漆膜厚: >> 25, 背面漆塗漆型式幾塗幾烤: >> 2, 鉻酸鹽: >> Z, 訂單厚度: >> 0.013, 訂單重: >> 60, 重量容許率(下限): >> 10, 重量容許率(上限): >> 10, 訂單寬度: >> 48, 鍍製方式: >> MIN, 鋼捲內徑: >> 508, 鋼捲下限重: >> 3, 鋼捲上限重: >> 5.4, 壓花條件碼: >> -, 表面花紋: >> R, 綠色識別碼: >> -, 印刷輥號: >> -, 產品代碼: >> PPGL, 皮膜碼: >> -, 單位別: >> I, 油品種類: >> Z, 塗油量: >> Z, 包裝代碼: >> P7 , 保護膜碼: >> -, 客戶試片取樣型式: >> -, 調質碼: >> S, 套筒碼: >> P , 規格: >> A792CSB, 製造標準: >> ASTM, 表面處理劑種類: >> Z, 表面處理劑塗佈量: >> Z, 伸長率測試: >> N, 硬度測試碼: >> N, 抗拉強度測試: >> N, 降伏強度測試: >> N, 訂單正面顏色(五碼): >> 5W56T, 正面漆膜厚: >> 25, 正面漆塗漆型式幾塗幾烤: >> 2, 修邊碼: >> Y, 重量碼: >> AW, 鋼捲捲向: >> O, 鍍層碼: >> AZ50, | *:
PPGL | 2503EFE003/001 | 1. ASTM 鍍製方式為MIN 與"最終產品保證1/2 ASTM 厚度公差"不能共存 (OFP00216)-{.不符.} | 1. 製造標準為MS、ASTM或銷新加坡之訂單，若無技術指定優先用料，請優先使用國內料，勿使用ANFEN (OFP00406)-{.不符.} 2. ★提醒！MIN訂單先不要配安丰料★ (OFP00664)-{.不符.} | 1. ASTM 鍍製方式為MIN 與"最終產品保證1/2 ASTM 厚度公差"不能共存 (OFP00216)-{.不符.} 2. 鍍製方式為 MIN 或 TMI 時, 冷軋厚度公差 請改為 " 1/2 厚度公差" (OFP00265)-{.不符.} 3. 製造標準為MS、ASTM或銷新加坡之訂單，若無技術指定優先用料，請優先使用國內料，勿使用ANFEN (OFP00406)-{.不符.} 4. ★提醒！MIN訂單先不要配安丰料★ (OFP00664)-{.不符.} | 訂單:2503EFE003/001 CPL <生產備註> 事項如下 . 本單為烤漆背面大於等於25μ塗裝，軋延後不允許毛邊，請CPL注意修邊狀況 (RMK00124) . 【邊緣品質】此為烤漆背面25μ訂單，請加強檢視鋼捲：邊緣殘剪、側緣鋅渣或毛邊，因為會導致烤漆背面漆轉印正面 (RMK00126) . 除HGI/ HGL 訂單邊緣不噴油. 其餘皆側緣噴油 (RMK00285) | 訂單:2503EFE003/001 CR1 <生產備註> 事項如下 . 【邊緣品質】此為烤漆背面25μ訂單，請加強檢視鋼捲：邊緣殘剪、側緣鋅渣或毛邊，因為會導致烤漆背面漆轉印正面 (RMK00126) . 此客戶有保證 全板形 急峻度 ≦ 0.7% ( ≦ 12 I-UNIT ) (RMK00583) | 訂單:2503EFE003/001 CR2 <生產備註> 事項如下 . 【邊緣品質】此為烤漆背面25μ訂單，請加強檢視鋼捲：邊緣殘剪、側緣鋅渣或毛邊，因為會導致烤漆背面漆轉印正面 (RMK00126) . 此客戶有保證 全板形 急峻度 ≦ 0.7% ( ≦ 12 I-UNIT ) (RMK00583) | 訂單:2503EFE003/001 CG1 <生產備註> 事項如下 . 鍍製方式 MIN 訂單. (RMK00073) . 【邊緣品質】此為烤漆背面25μ訂單，請加強檢視鋼捲：邊緣殘剪、側緣鋅渣或毛邊，因為會導致烤漆背面漆轉印正面 (RMK00126) . 本單於烤漆正背面都塗裝正面漆，因此鍍鋅請管制背面表面品質比照正面 (RMK00363) . 此客戶有保證 全板形 急峻度 ≦ 0.7% ( ≦ 12 I-UNIT ) (RMK00583) . MIN訂單為平均厚度放行，實測厚度NG時，如單位長度符合範圍，請放行 (RMK00585) | 訂單:2503EFE003/001 CG2 <生產備註> 事項如下 . 鍍製方式 MIN 訂單. (RMK00073) . 【邊緣品質】此為烤漆背面25μ訂單，請加強檢視鋼捲：邊緣殘剪、側緣鋅渣或毛邊，因為會導致烤漆背面漆轉印正面 (RMK00126) . 本單於烤漆正背面都塗裝正面漆，因此鍍鋅請管制背面表面品質比照正面 (RMK00363) . 此客戶有保證 全板形 急峻度 ≦ 0.7% ( ≦ 12 I-UNIT ) (RMK00583) . MIN訂單為平均厚度放行，實測厚度NG時，如單位長度符合範圍，請放行 (RMK00585) | 訂單:2503EFE003/001 CC1 <生產備註> 事項如下 . 鍍製方式 MIN 訂單. (RMK00073) . 請品檢務必遵守 30CM*全寬*留1塊給LAB及1塊給塗料商，若背面非"B"字頭則各留2片 (RMK00105) . 品檢人員於LAB試片上註記測試物性耐久及曝曬 (RMK00105) . 【邊緣品質】此為烤漆背面25μ訂單，請加強檢視鋼捲：邊緣殘剪、側緣鋅渣或毛邊，因為會導致烤漆背面漆轉印正面 (RMK00126) . 此客戶有保證 全板形 急峻度 ≦ 0.7% ( ≦ 12 I-UNIT ) (RMK00583) . MIN訂單為平均厚度放行，實測厚度NG時，如單位長度符合範圍，請放行 (RMK00585) | 訂單:2503EFE003/001 CC2 <生產備註> 事項如下 . 鍍製方式 MIN 訂單. (RMK00073) . 請品檢務必遵守 30CM*全寬*留1塊給LAB及1塊給塗料商，若背面非"B"字頭則各留2片 (RMK00105) . 品檢人員於LAB試片上註記測試物性耐久及曝曬 (RMK00105) . 【邊緣品質】此為烤漆背面25μ訂單，請加強檢視鋼捲：邊緣殘剪、側緣鋅渣或毛邊，因為會導致烤漆背面漆轉印正面 (RMK00126) . 此客戶有保證 全板形 急峻度 ≦ 0.7% ( ≦ 12 I-UNIT ) (RMK00583) . MIN訂單為平均厚度放行，實測厚度NG時，如單位長度符合範圍，請放行 (RMK00585) | 訂單:2503EFE003/001 RCL 無 <生產備註> 事項 | 訂單:2503EFE003/001 CCPK 無 <生產備註> 事項 | 訂單:2503EFE003/001 CGQC <品檢備註> 事項如下 . 【邊緣品質】此為烤漆背面25μ訂單，請加強檢視鋼捲：邊緣殘剪、側緣鋅渣或毛邊，因為會導致烤漆背面漆轉印正面 (RMK00126) . 本單於烤漆正背面都塗裝正面漆，因此鍍鋅請管制背面表面品質比照正面 (RMK00363) | 訂單:2503EFE003/001 CCQC <品檢備註> 事項如下 . 請品檢務必遵守 30CM*全寬*留1塊給LAB及1塊給塗料商，若背面非"B"字頭則各留2片 (RMK00105) . 【邊緣品質】此為烤漆背面25μ訂單，請加強檢視鋼捲：邊緣殘剪、側緣鋅渣或毛邊，因為會導致烤漆背面漆轉印正面 (RMK00126) | 訂單:2503EFE003/001 TOL 無 <生產備註> 事項 |  | 訂單 2503EFE003/001 修改記錄如下: 20241219 11:32:34 (06023) 退火碼: >> S1, 用途碼: >> COG001, 背面標示: >> S000, 訂單背面顏色(五碼): >> 3Y9AT, 背面漆膜厚: >> 25, 背面漆塗漆型式幾塗幾烤: >> 2, 鉻酸鹽: >> Z, 訂單厚度: >> 0.019, 訂單重: >> 100, 重量容許率(下限): >> 10, 重量容許率(上限): >> 10, 訂單寬度: >> 48, 鍍製方式: >> MIN, 鋼捲內徑: >> 508, 鋼捲下限重: >> 3, 鋼捲上限重: >> 5.4, 壓花條件碼: >> -, 表面花紋: >> R, 綠色識別碼: >> -, 印刷輥號: >> -, 產品代碼: >> PPGL, 皮膜碼: >> -, 單位別: >> I, 油品種類: >> Z, 塗油量: >> Z, 包裝代碼: >> P7 , 保護膜碼: >> -, 客戶試片取樣型式: >> -, 調質碼: >> S, 套筒碼: >> P , 規格: >> A792CSB, 製造標準: >> ASTM, 表面處理劑種類: >> Z, 表面處理劑塗佈量: >> Z, 伸長率測試: >> N, 硬度測試碼: >> N, 抗拉強度測試: >> N, 降伏強度測試: >> N, 訂單正面顏色(五碼): >> 7B73T, 正面漆膜厚: >> 25, 正面漆塗漆型式幾塗幾烤: >> 2, 修邊碼: >> Y, 重量碼: >> AW, 鋼捲捲向: >> O, 鍍層碼: >> AZ50, | *:
PPGL | 2503EFE004/001 | 1. ASTM 鍍製方式為MIN 與"最終產品保證1/2 ASTM 厚度公差"不能共存 (OFP00216)-{.不符.} | 1. 製造標準為MS、ASTM或銷新加坡之訂單，若無技術指定優先用料，請優先使用國內料，勿使用ANFEN (OFP00406)-{.不符.} 2. ★提醒！MIN訂單先不要配安丰料★ (OFP00664)-{.不符.} | 1. ASTM 鍍製方式為MIN 與"最終產品保證1/2 ASTM 厚度公差"不能共存 (OFP00216)-{.不符.} 2. 鍍製方式為 MIN 或 TMI 時, 冷軋厚度公差 請改為 " 1/2 厚度公差" (OFP00265)-{.不符.} 3. 製造標準為MS、ASTM或銷新加坡之訂單，若無技術指定優先用料，請優先使用國內料，勿使用ANFEN (OFP00406)-{.不符.} 4. ★提醒！MIN訂單先不要配安丰料★ (OFP00664)-{.不符.} | 訂單:2503EFE004/001 CPL <生產備註> 事項如下 . 本單為烤漆背面大於等於25μ塗裝，軋延後不允許毛邊，請CPL注意修邊狀況 (RMK00124) . 【邊緣品質】此為烤漆背面25μ訂單，請加強檢視鋼捲：邊緣殘剪、側緣鋅渣或毛邊，因為會導致烤漆背面漆轉印正面 (RMK00126) . 除HGI/ HGL 訂單邊緣不噴油. 其餘皆側緣噴油 (RMK00285) | 訂單:2503EFE004/001 CR1 <生產備註> 事項如下 . 【邊緣品質】此為烤漆背面25μ訂單，請加強檢視鋼捲：邊緣殘剪、側緣鋅渣或毛邊，因為會導致烤漆背面漆轉印正面 (RMK00126) . 此客戶有保證 全板形 急峻度 ≦ 0.7% ( ≦ 12 I-UNIT ) (RMK00583) | 訂單:2503EFE004/001 CR2 <生產備註> 事項如下 . 【邊緣品質】此為烤漆背面25μ訂單，請加強檢視鋼捲：邊緣殘剪、側緣鋅渣或毛邊，因為會導致烤漆背面漆轉印正面 (RMK00126) . 此客戶有保證 全板形 急峻度 ≦ 0.7% ( ≦ 12 I-UNIT ) (RMK00583) | 訂單:2503EFE004/001 CG1 <生產備註> 事項如下 . 鍍製方式 MIN 訂單. (RMK00073) . 【邊緣品質】此為烤漆背面25μ訂單，請加強檢視鋼捲：邊緣殘剪、側緣鋅渣或毛邊，因為會導致烤漆背面漆轉印正面 (RMK00126) . 本單於烤漆正背面都塗裝正面漆，因此鍍鋅請管制背面表面品質比照正面 (RMK00363) . 此客戶有保證 全板形 急峻度 ≦ 0.7% ( ≦ 12 I-UNIT ) (RMK00583) . MIN訂單為平均厚度放行，實測厚度NG時，如單位長度符合範圍，請放行 (RMK00585) | 訂單:2503EFE004/001 CG2 <生產備註> 事項如下 . 鍍製方式 MIN 訂單. (RMK00073) . 【邊緣品質】此為烤漆背面25μ訂單，請加強檢視鋼捲：邊緣殘剪、側緣鋅渣或毛邊，因為會導致烤漆背面漆轉印正面 (RMK00126) . 本單於烤漆正背面都塗裝正面漆，因此鍍鋅請管制背面表面品質比照正面 (RMK00363) . 此客戶有保證 全板形 急峻度 ≦ 0.7% ( ≦ 12 I-UNIT ) (RMK00583) . MIN訂單為平均厚度放行，實測厚度NG時，如單位長度符合範圍，請放行 (RMK00585) | 訂單:2503EFE004/001 CC1 <生產備註> 事項如下 . 鍍製方式 MIN 訂單. (RMK00073) . 請品檢務必遵守 30CM*全寬*留1塊給LAB及1塊給塗料商，若背面非"B"字頭則各留2片 (RMK00105) . 品檢人員於LAB試片上註記測試物性耐久及曝曬 (RMK00105) . 【邊緣品質】此為烤漆背面25μ訂單，請加強檢視鋼捲：邊緣殘剪、側緣鋅渣或毛邊，因為會導致烤漆背面漆轉印正面 (RMK00126) . 此客戶有保證 全板形 急峻度 ≦ 0.7% ( ≦ 12 I-UNIT ) (RMK00583) . MIN訂單為平均厚度放行，實測厚度NG時，如單位長度符合範圍，請放行 (RMK00585) . 【水痕】因YCP 近似深黑色水痕可能嚴重，因此指定CC1生產注意W/Q 使用純水與水量控制 (RMK00596) | 訂單:2503EFE004/001 CC2 <生產備註> 事項如下 . 鍍製方式 MIN 訂單. (RMK00073) . 請品檢務必遵守 30CM*全寬*留1塊給LAB及1塊給塗料商，若背面非"B"字頭則各留2片 (RMK00105) . 品檢人員於LAB試片上註記測試物性耐久及曝曬 (RMK00105) . 【邊緣品質】此為烤漆背面25μ訂單，請加強檢視鋼捲：邊緣殘剪、側緣鋅渣或毛邊，因為會導致烤漆背面漆轉印正面 (RMK00126) . 此客戶有保證 全板形 急峻度 ≦ 0.7% ( ≦ 12 I-UNIT ) (RMK00583) . MIN訂單為平均厚度放行，實測厚度NG時，如單位長度符合範圍，請放行 (RMK00585) . 【水痕】因YCP 近似深黑色水痕可能嚴重，因此指定CC1生產注意W/Q 使用純水與水量控制 (RMK00596) | 訂單:2503EFE004/001 RCL 無 <生產備註> 事項 | 訂單:2503EFE004/001 CCPK 無 <生產備註> 事項 | 訂單:2503EFE004/001 CGQC <品檢備註> 事項如下 . 【邊緣品質】此為烤漆背面25μ訂單，請加強檢視鋼捲：邊緣殘剪、側緣鋅渣或毛邊，因為會導致烤漆背面漆轉印正面 (RMK00126) . 本單於烤漆正背面都塗裝正面漆，因此鍍鋅請管制背面表面品質比照正面 (RMK00363) | 訂單:2503EFE004/001 CCQC <品檢備註> 事項如下 . 請品檢務必遵守 30CM*全寬*留1塊給LAB及1塊給塗料商，若背面非"B"字頭則各留2片 (RMK00105) . 【邊緣品質】此為烤漆背面25μ訂單，請加強檢視鋼捲：邊緣殘剪、側緣鋅渣或毛邊，因為會導致烤漆背面漆轉印正面 (RMK00126) | 訂單:2503EFE004/001 TOL 無 <生產備註> 事項 |  | 訂單 2503EFE004/001 修改記錄如下: 20241219 11:47:43 (06023) 退火碼: >> S1, 用途碼: >> COG001, 背面標示: >> S000, 訂單背面顏色(五碼): >> 3Y9AT, 背面漆膜厚: >> 25, 背面漆塗漆型式幾塗幾烤: >> 2, 鉻酸鹽: >> Z, 訂單厚度: >> 0.019, 訂單重: >> 60, 重量容許率(下限): >> 10, 重量容許率(上限): >> 10, 訂單寬度: >> 48, 鍍製方式: >> MIN, 鋼捲內徑: >> 508, 鋼捲下限重: >> 3, 鋼捲上限重: >> 5.4, 壓花條件碼: >> -, 表面花紋: >> R, 綠色識別碼: >> -, 印刷輥號: >> -, 產品代碼: >> PPGL, 皮膜碼: >> -, 單位別: >> I, 油品種類: >> Z, 塗油量: >> Z, 包裝代碼: >> P7 , 保護膜碼: >> -, 客戶試片取樣型式: >> -, 調質碼: >> S, 套筒碼: >> P , 規格: >> A792CSB, 製造標準: >> ASTM, 表面處理劑種類: >> Z, 表面處理劑塗佈量: >> Z, 伸長率測試: >> N, 硬度測試碼: >> N, 抗拉強度測試: >> N, 降伏強度測試: >> N, 訂單正面顏色(五碼): >> 3Y9AT, 正面漆膜厚: >> 25, 正面漆塗漆型式幾塗幾烤: >> 2, 修邊碼: >> Y, 重量碼: >> AW, 鋼捲捲向: >> O, 鍍層碼: >> AZ50, | *:
PPGL | 2503EFE008/001 |  | 1. 製造標準為MS、ASTM或銷新加坡之訂單，若無技術指定優先用料，請優先使用國內料，勿使用ANFEN (OFP00406)-{.不符.} | 1. 製造標準為MS、ASTM或銷新加坡之訂單，若無技術指定優先用料，請優先使用國內料，勿使用ANFEN (OFP00406)-{.不符.} 2. 【提醒】！本單為直立式包裝，嚴禁鍍鋅或烤漆後以STAGGER捲取 (OFP00451)-{.不符.} 3. 此經銷商有簽訂1/2厚度公差保證(無厚度變異),請調整冷軋與鍍鋅厚度公差管制範圍. 保證 ASTM 厚度公差 (OFP00180)-{.不符.} | 訂單:2503EFE008/001 CPL <生產備註> 事項如下 . 除HGI/ HGL 訂單邊緣不噴油. 其餘皆側緣噴油 (RMK00285) . 【美加訂單生產注意事項-CPL】1.客戶美加地區訂單實施修邊刀最大使用顆數上限(20顆) (RMK00717) . 【美加訂單生產注意事項-CPL】2.排程備註:注意修邊品質與毛邊 (RMK00717) . 【美加訂單生產注意事項-CPL】3.去毛邊輥的管制：兩側壓力均設定1.0 kg/cm2 (RMK00717) | 訂單:2503EFE008/001 CR1 <生產備註> 事項如下 . 【美加訂單生產注意事項-CR】1.兩側各加開一個spot cooling增加冷卻效果。 (RMK00717) . 【美加訂單生產注意事項-CR】2.發生毛邊時，請降速生產減輕毛邊程度，暫留討論後再處置。 (RMK00717) | 訂單:2503EFE008/001 CR2 <生產備註> 事項如下 . 【美加訂單生產注意事項-CR】1.兩側各加開一個spot cooling增加冷卻效果。 (RMK00717) . 【美加訂單生產注意事項-CR】2.發生毛邊時，請降速生產減輕毛邊程度，暫留討論後再處置。 (RMK00717) | 訂單:2503EFE008/001 CG1 <生產備註> 事項如下 . 【板形】 FLATNESS 板形≦12 I-UNIT（≦0.7％） (RMK-E_CHIN) . 【美加訂單生產注意事項-CG1】副操確認完回控制室後，於生產排程鋼號旁簽名紀錄，以利後續追查(該排程生產完，排程單將保留)。 (RMK00717) . 【美加訂單生產注意事項-CG1】中央段副操每顆銲道出Pot時觀察銲道同時，確認Beaver Tail與鋼板接觸之Guide Roll羊毛氈狀況，並適時添加潤滑油(避免乾掉)。 (RMK00717) | 訂單:2503EFE008/001 CG2 <生產備註> 事項如下 . 【板形】 FLATNESS 板形≦12 I-UNIT（≦0.7％） (RMK-E_CHIN) . 【美加訂單生產注意事項-CG2】1.使用SUB-NOZZLE (RMK00717) | 訂單:2503EFE008/001 CC1 <生產備註> 事項如下 . 【板形】 FLATNESS 板形≦12 I-UNIT（≦0.7％） (RMK-E_CHIN) . 請品檢務必遵守 30CM*全寬*留1塊給LAB及1塊給塗料商，若背面非"B"字頭則各留2片 (RMK00105) . 品檢人員於LAB試片上註記測試物性耐久及曝曬 (RMK00105) . 【捲取】注意！本單為直立式包裝。禁用STAGGER捲取送包裝！送RCL重處理例外。 (RMK00512) . 【抽氣量】白色系在CC1生產時,FINISH抽氣量請設定250,如生產中發生色差b值異常升高,請股長再加大抽氣量因應 (RMK00560) . 【美加訂單生產注意事項-CCP】1.請烤漆入口依照正背面漆鋼捲投向規定進行鋼捲投入。 (RMK00717) . 【美加訂單生產注意事項-CCP】2.烤漆入口依照鋼捲投向規定進行鋼捲投入。(CR1/CG1 CR2/CG2-->正向入料。CR1/CG2 CR2/CG1-->反向入料) (RMK00717) . 【美加訂單生產注意事項-CCP】3.此訂單背面漆一律採Nature塗裝，塗裝黏度設定40秒以上 (RMK00717) | 訂單:2503EFE008/001 CC2 <生產備註> 事項如下 . 【板形】 FLATNESS 板形≦12 I-UNIT（≦0.7％） (RMK-E_CHIN) . 請品檢務必遵守 30CM*全寬*留1塊給LAB及1塊給塗料商，若背面非"B"字頭則各留2片 (RMK00105) . 品檢人員於LAB試片上註記測試物性耐久及曝曬 (RMK00105) . 【捲取】注意！本單為直立式包裝。禁用STAGGER捲取送包裝！送RCL重處理例外。 (RMK00512) . 【抽氣量】白色系在CC1生產時,FINISH抽氣量請設定250,如生產中發生色差b值異常升高,請股長再加大抽氣量因應 (RMK00560) . 【美加訂單生產注意事項-CCP】1.請烤漆入口依照正背面漆鋼捲投向規定進行鋼捲投入。 (RMK00717) . 【美加訂單生產注意事項-CCP】2.烤漆入口依照鋼捲投向規定進行鋼捲投入。(CR1/CG1 CR2/CG2-->正向入料。CR1/CG2 CR2/CG1-->反向入料) (RMK00717) . 【美加訂單生產注意事項-CCP】3.此訂單背面漆一律採Nature塗裝，塗裝黏度設定40秒以上 (RMK00717) | 訂單:2503EFE008/001 RCL <生產備註> 事項如下 . 【捲取】注意！本單為直立式包裝。禁用STAGGER捲取送包裝！送RCL重處理例外。 (RMK00512) | 訂單:2503EFE008/001 CCPK 無 <生產備註> 事項 | 訂單:2503EFE008/001 CGQC <品檢備註> 事項如下 . 【板形】 FLATNESS 板形≦12 I-UNIT（≦0.7％） (RMK-E_CHIN) | 訂單:2503EFE008/001 CCQC <品檢備註> 事項如下 . 【板形】 FLATNESS 板形≦12 I-UNIT（≦0.7％） (RMK-E_CHIN) . 請品檢務必遵守 30CM*全寬*留1塊給LAB及1塊給塗料商，若背面非"B"字頭則各留2片 (RMK00105) . 【捲取】注意！本單為直立式包裝。禁用STAGGER捲取送包裝！送RCL重處理例外。 (RMK00512) | 訂單:2503EFE008/001 TOL 無 <生產備註> 事項 | 【板形】 FLATNESS 板形≦12 I-UNIT（≦0.7％）^^/CG1/CG2/CC1/CC2/CGQC/CCQC/^^ <<.E_CHIN 2025/04/09 10:42.>> | 訂單 2503EFE008/001 修改記錄如下: 20250310 11:45:17 (22021) 退火碼: >> H2, 用途碼: >> COG001, 背面標示: >> S000, 訂單背面顏色(五碼): >> BW4CY, 背面漆膜厚: >> 12.5, 背面漆塗漆型式幾塗幾烤: >> 2, 鉻酸鹽: >> Z, 訂單厚度: >> 0.0145, 訂單重: >> 80, 重量容許率(下限): >> 10, 重量容許率(上限): >> 10, 訂單寬度: >> 40.875, 鍍製方式: >> AC, 鋼捲內徑: >> 508, 鋼捲下限重: >> 3.17, 鋼捲上限重: >> 4.54, 壓花條件碼: >> -, 表面花紋: >> R, 綠色識別碼: >> -, 印刷輥號: >> -, 產品代碼: >> PPGL, 皮膜碼: >> -, 單位別: >> I, 油品種類: >> Z, 塗油量: >> Z, 包裝代碼: >> E0 , 保護膜碼: >> -, 客戶試片取樣型式: >> -, 調質碼: >> S, 套筒碼: >> N , 規格: >> A792SSGR80, 製造標準: >> ASTM, 表面處理劑種類: >> Z, 表面處理劑塗佈量: >> Z, 伸長率測試: >> N, 硬度測試碼: >> N, 抗拉強度測試: >> N, 降伏強度測試: >> N, 厚度變異: >> 0, 訂單正面顏色(五碼): >> 3W33T, 正面漆膜厚: >> 25, 正面漆塗漆型式幾塗幾烤: >> 2, 修邊碼: >> Y, 重量碼: >> AW, 鋼捲捲向: >> O, 鍍層碼: >> AZ35, | F:保證1/2 ASTM 厚度公差 | [訂單訊息通知] 2025/04/09 上午 10:43:51 *** (秦大維 >> 通知 >> DongZe Wu) 訊息 : 1.訂單備註中"No Center Buckle or Oil Canning,"....有時是客戶端加工問題！參閱...（不是訂單有備註就不會有 Oil Canning）https://sheffieldmetals.com/learning-center/what-is-oil-canning/ 2.AIM TO GAUGE : 1.89-1.92lbs/LF TARGET :1.90lbs/LF 。SYSCO 管制 單位長度重量：1.864～2.099 lb/ft（1/2 ASTM 公差） 。因此訂單備註中單位長度重量範圍 TDCC 不予以任何形式承諾
PPGI | 2503EFE011/001 | 1. JIS屋頂類訂單SGCH、CGCH規格適用厚度0.35~1.0MM(含)，鍍層須為Z25、Z27。 (OFP00628)-{.不符.} 2. JIS屋頂類訂單DQ規格適用厚度0.35~2.3MM(含)，0.35~1.0MM鍍層須為Z25,Z27，1.001~2.3MM鍍層須為Z27。 (OFP00629)-{.不符.} 3. JIS屋頂類訂單結構級規格適用厚度0.35~3.2MM(含)，0.35~1.0MM鍍層須為Z25,Z27，1.001~3.2MM鍍層須為Z27。 (OFP00630)-{.不符.} 4. JIS屋頂類訂單SGC570、CGC570規格適用厚度0.35~2.0MM(含)，0.35~1.0MM鍍層須為Z25,Z27，1.001~2.0MM鍍層須? (OFP00631)-{.不符.} 5. JIS壁板類訂單CQ規格適用厚度0.27~3.2MM(含)，0.27~0.5MM鍍層須為Z18~Z27，0.501~1.0MM鍍層須為Z22~Z27。 (OFP00632)-{.不符.} 6. JIS壁板類訂單SGCH、CGCH規格適用厚度0.27~1.0MM(含)，0.27~0.5MM鍍層須為Z18~Z27，0.501~1.0MM為Z22~Z27 (OFP00633)-{.不符.} 7. JIS壁板類訂單DQ規格適用厚度0.3~2.3MM(含)，0.3~0.5MM鍍層須為Z18~Z27，0.501~1.0MM為Z22~Z27。 (OFP00634)-{.不符.} 8. JIS壁板類訂單結構級規格適用厚度0.27~3.2MM(含)，0.27~0.5MM鍍層須為Z18~Z27，0.501~1.0MM為Z22~Z27。 (OFP00635)-{.不符.} 9. JIS壁板類訂單SGC570、CGC570規格適用厚度0.27~2.0MM(含)，0.27~0.5MM為Z18~Z27，0.501~1.0MM為Z22~Z27。 (OFP00636)-{.不符.} | 1. 烤漆產品"門板"類...指定使用CSC或DS用料，切勿用其它料源 (OFP00129)-{.不符.} 2. 請確認！本單為文化捲門 訂單 CGCC-10 0.8*1219 BC HR請投CH SAE1008 2.2*1229 (OFP00603)-{.不符.} | 1. CQ CR厚度超過0.7MM後要注意CR1與CR2修邊寬度要確認 (OFP00157)-{.不符.} 2. 備註：XXXXX 標準MASS=XXX 為生產與品管依據。排程MASS為請購用不用理會 (OFP00293)-{.不符.} 3. 【提醒】！本單為直立式包裝，嚴禁鍍鋅或烤漆後以STAGGER捲取 (OFP00451)-{.不符.} 4. 【提醒 審單人員】CR≧0.6 要於烤漆備註調降 PMT等相關。★KP抗塵PVDF不受此限 (OFP00509)-{.不符.} 5. 請確認！本單為文化捲門 訂單 CGCC-10 0.8*1219 BC HR請投CH SAE1008 2.2*1229 (OFP00603)-{.不符.} 6. JIS屋頂類訂單SGCH、CGCH規格適用厚度0.35~1.0MM(含)，鍍層須為Z25、Z27。 (OFP00628)-{.不符.} 7. JIS屋頂類訂單DQ規格適用厚度0.35~2.3MM(含)，0.35~1.0MM鍍層須為Z25,Z27，1.001~2.3MM鍍層須為Z27。 (OFP00629)-{.不符.} 8. JIS屋頂類訂單結構級規格適用厚度0.35~3.2MM(含)，0.35~1.0MM鍍層須為Z25,Z27，1.001~3.2MM鍍層須為Z27。 (OFP00630)-{.不符.} 9. JIS屋頂類訂單SGC570、CGC570規格適用厚度0.35~2.0MM(含)，0.35~1.0MM鍍層須為Z25,Z27，1.001~2.0MM鍍層須? (OFP00631)-{.不符.} 10. JIS壁板類訂單CQ規格適用厚度0.27~3.2MM(含)，0.27~0.5MM鍍層須為Z18~Z27，0.501~1.0MM鍍層須為Z22~Z27。 (OFP00632)-{.不符.} 11. JIS壁板類訂單SGCH、CGCH規格適用厚度0.27~1.0MM(含)，0.27~0.5MM鍍層須為Z18~Z27，0.501~1.0MM為Z22~Z27 (OFP00633)-{.不符.} 12. JIS壁板類訂單DQ規格適用厚度0.3~2.3MM(含)，0.3~0.5MM鍍層須為Z18~Z27，0.501~1.0MM為Z22~Z27。 (OFP00634)-{.不符.} 13. JIS壁板類訂單結構級規格適用厚度0.27~3.2MM(含)，0.27~0.5MM鍍層須為Z18~Z27，0.501~1.0MM為Z22~Z27。 (OFP00635)-{.不符.} 14. JIS壁板類訂單SGC570、CGC570規格適用厚度0.27~2.0MM(含)，0.27~0.5MM為Z18~Z27，0.501~1.0MM為Z22~Z27。 (OFP00636)-{.不符.} 15. 用途別對應選配碼不符 (用途碼:COA006, 選配碼:ON009 不符)(OFP00030)-{.不符.} 16. 此經銷商有簽訂1/2厚度公差保證(無厚度變異),請調整冷軋與鍍鋅厚度公差管制範圍. 保證 JIS 厚度公差 (OFP00180)-{.不符.} | 訂單:2503EFE011/001 CPL <生產備註> 事項如下 . 指定使用CSC或中龍或者日本用料，切勿用其它料源。會訴賠... (RMK00241) . 除HGI/ HGL 訂單邊緣不噴油. 其餘皆側緣噴油 (RMK00285) | 訂單:2503EFE011/001 CR1 <生產備註> 事項如下 . 指定使用CSC或中龍或者日本用料，切勿用其它料源。會訴賠... (RMK00241) . 每組工輥生產之第一顆鋼捲, 檢查振動輥痕或砂輪痕 (RMK00307) . 此經銷商保證平均厚度在1/2厚度公差內，厚度量測NG時，如單位長度符合範圍，請放行 (RMK00402) | 訂單:2503EFE011/001 CR2 <生產備註> 事項如下 . 指定使用CSC或中龍或者日本用料，切勿用其它料源。會訴賠... (RMK00241) . 每組工輥生產之第一顆鋼捲, 檢查振動輥痕或砂輪痕 (RMK00307) . 此經銷商保證平均厚度在1/2厚度公差內，厚度量測NG時，如單位長度符合範圍，請放行 (RMK00402) | 訂單:2503EFE011/001 CG1 <生產備註> 事項如下 . 2. SKP伸長率≧2.0%，T/L伸長率≧0.20%。 (RMK-E_CHIN) . 1.板形/板面與品質要求：同 COA006/捲門 用途要求。 (RMK-E_CHIN) . 注意平坦度及表面狀況（如無鋅痕、刮痕、凹陷 等） (RMK00085) . 請量測平坦度及弓形度，並記錄. (RMK00085) . ★ SKP+T/L 的 EL％總和 CQ ＞0.8％,材質SAE1012＞0.6 ％ --->一定要達到不然會訴賠★ (RMK00241) . 指定使用CSC或中龍或者日本用料，切勿用其它料源。會訴賠... (RMK00241) . 因為SKP+T/L 的 EL％總和 CQ ＞0.8％,材質SAE1012＞0.6 ％以上時，烤漆品檢測試Fluting 會NG降級 (RMK00241) . 若SKP+T/L 的 EL％總和 CQ ＞0.8％,材質SAE1012＞0.6 ％ 未能符合，反應給下製程與TED工程師 (RMK00241) . 本單於烤漆正背面都塗裝正面漆，因此鍍鋅請管制背面表面品質比照正面 (RMK00363) . 此經銷商保證平均厚度在1/2厚度公差內，厚度量測NG時，如單位長度符合範圍，請放行 (RMK00402) | 訂單:2503EFE011/001 CG2 <生產備註> 事項如下 . 2. SKP伸長率≧2.0%，T/L伸長率≧0.20%。 (RMK-E_CHIN) . 1.板形/板面與品質要求：同 COA006/捲門 用途要求。 (RMK-E_CHIN) . 注意平坦度及表面狀況（如無鋅痕、刮痕、凹陷 等） (RMK00085) . 請量測平坦度及弓形度，並記錄. (RMK00085) . ★ SKP+T/L 的 EL％總和 CQ ＞0.8％,材質SAE1012＞0.6 ％ --->一定要達到不然會訴賠★ (RMK00241) . 指定使用CSC或中龍或者日本用料，切勿用其它料源。會訴賠... (RMK00241) . 因為SKP+T/L 的 EL％總和 CQ ＞0.8％,材質SAE1012＞0.6 ％以上時，烤漆品檢測試Fluting 會NG降級 (RMK00241) . 若SKP+T/L 的 EL％總和 CQ ＞0.8％,材質SAE1012＞0.6 ％ 未能符合，反應給下製程與TED工程師 (RMK00241) . 本單於烤漆正背面都塗裝正面漆，因此鍍鋅請管制背面表面品質比照正面 (RMK00363) . 此經銷商保證平均厚度在1/2厚度公差內，厚度量測NG時，如單位長度符合範圍，請放行 (RMK00402) | 訂單:2503EFE011/001 CC1 <生產備註> 事項如下 . 【PMT】1.1.因為CR厚0.813 mm，TOP 標準PMT以229℃去計算 (RMK-E_CHIN) . 7. CC2若生產過程有T/L打開的情形, 務必通知品檢做紀錄，必須經過切除或重整才能放行。 (RMK-E_CHIN) . 6. 出口品檢項目：加做「應變痕測試」: 衝艾克森6mm觀察平板處有無應變痕 (判定參考缺陷樣本)，以及維持測試 fluting test，頻率: 1次/母鋼。 (RMK-E_CHIN) . 5. 此排程需要 Fluting Test ,張力整平機伸長率須設定≧0.04%。 (RMK-E_CHIN) . 4. 背面:7W54E2塗佈量≧100%(210mg/dm2)，避免色差。 (RMK-E_CHIN) . 3. 背面:7W54E2為避免繩紋採R塗裝，使用CP#75μ濾心，Thinner 為No 2。 (RMK-E_CHIN) . 2. 正面:6W5452為避免繩紋採R塗裝，使用CP#75μ濾心，Thinner 為No 2，PMT為235±10℃。 (RMK-E_CHIN) . 1. 指定CC2生產，線速度30mpm，GI底材請使用表調。 (RMK-E_CHIN) . 冷軋厚度 > 0.8mm 內圈須插入二張瓦楞紙,防止端板印痕.客戶為益大時不可加瓦楞紙 (RMK00059) . 注意用途為傳統捲門. (RMK00085) . 需測試 ''往返摩擦試驗'' (RMK00085) . 烤漆TEST ROOM 請注意，此乃JIS訂單。鉛筆試驗請以"傷痕"判定 (RMK00152) . 此為JIS訂單，請檢查台給實驗課的板子上註明....JIS (RMK00152) . 一般CQ T/L EL％目標0.1％，視板面或狀況可做調整--->不然下製程會發生FLUTING會訴賠 (RMK00241) . ★本產品因訴賠過，一定得做 Fluting TEST，線上EL％有調整時需再確認★ (RMK00241) . ★品檢注意！JIS&CNS 訂單必須每滿50噸一定要再做一次TEST (RMK00259) . 此經銷商保證平均厚度在1/2厚度公差內，厚度量測NG時，如單位長度符合範圍，請放行 (RMK00402) . 【捲取】注意！本單為直立式包裝。禁用STAGGER捲取送包裝！送RCL重處理例外。 (RMK00512) . 【抽氣量】白色系在CC1生產時,FINISH抽氣量請設定250,如生產中發生色差b值異常升高,請股長再加大抽氣量因應 (RMK00560) . 【PMT】1.2.CC2計算完後面漆每個ZONE 爐溫各降8℃為最終爐溫 (RMK00568) . 【PMT】1.3.CC2因爐溫各降8℃為最終爐溫，請股長於TEST時 確實量測板溫 (RMK00568) . 【PMT】1.4.若發現PMT不足，請上調ZONE溫度並回饋工程師 (RMK00568) . 【PMT】1.5.品檢注意！因標準PMT有下修請注意MEK測試 (RMK00568) . 【PMT】1.6.厚板少生產，請領班量測板溫並記錄之 (RMK00568) | 訂單:2503EFE011/001 CC2 <生產備註> 事項如下 . 【PMT】1.1.因為CR厚0.813 mm，TOP 標準PMT以229℃去計算 (RMK-E_CHIN) . 7. CC2若生產過程有T/L打開的情形, 務必通知品檢做紀錄，必須經過切除或重整才能放行。 (RMK-E_CHIN) . 6. 出口品檢項目：加做「應變痕測試」: 衝艾克森6mm觀察平板處有無應變痕 (判定參考缺陷樣本)，以及維持測試 fluting test，頻率: 1次/母鋼。 (RMK-E_CHIN) . 5. 此排程需要 Fluting Test ,張力整平機伸長率須設定≧0.04%。 (RMK-E_CHIN) . 4. 背面:7W54E2塗佈量≧100%(210mg/dm2)，避免色差。 (RMK-E_CHIN) . 3. 背面:7W54E2為避免繩紋採R塗裝，使用CP#75μ濾心，Thinner 為No 2。 (RMK-E_CHIN) . 2. 正面:6W5452為避免繩紋採R塗裝，使用CP#75μ濾心，Thinner 為No 2，PMT為235±10℃。 (RMK-E_CHIN) . 1. 指定CC2生產，線速度30mpm，GI底材請使用表調。 (RMK-E_CHIN) . 冷軋厚度 > 0.8mm 內圈須插入二張瓦楞紙,防止端板印痕.客戶為益大時不可加瓦楞紙 (RMK00059) . 注意用途為傳統捲門. (RMK00085) . 需測試 ''往返摩擦試驗'' (RMK00085) . 烤漆TEST ROOM 請注意，此乃JIS訂單。鉛筆試驗請以"傷痕"判定 (RMK00152) . 此為JIS訂單，請檢查台給實驗課的板子上註明....JIS (RMK00152) . 20120627晨會決議 CC2生產 PPGI 時請使用表調 (RMK00191) . 一般CQ T/L EL％目標0.1％，視板面或狀況可做調整--->不然下製程會發生FLUTING會訴賠 (RMK00241) . ★本產品因訴賠過，一定得做 Fluting TEST，線上EL％有調整時需再確認★ (RMK00241) . ★品檢注意！JIS&CNS 訂單必須每滿50噸一定要再做一次TEST (RMK00259) . 此經銷商保證平均厚度在1/2厚度公差內，厚度量測NG時，如單位長度符合範圍，請放行 (RMK00402) . 【捲取】注意！本單為直立式包裝。禁用STAGGER捲取送包裝！送RCL重處理例外。 (RMK00512) . 【抽氣量】白色系在CC1生產時,FINISH抽氣量請設定250,如生產中發生色差b值異常升高,請股長再加大抽氣量因應 (RMK00560) . 【PMT】1.2.CC2計算完後面漆每個ZONE 爐溫各降8℃為最終爐溫 (RMK00568) . 【PMT】1.3.CC2因爐溫各降8℃為最終爐溫，請股長於TEST時 確實量測板溫 (RMK00568) . 【PMT】1.4.若發現PMT不足，請上調ZONE溫度並回饋工程師 (RMK00568) . 【PMT】1.5.品檢注意！因標準PMT有下修請注意MEK測試 (RMK00568) . 【PMT】1.6.厚板少生產，請領班量測板溫並記錄之 (RMK00568) | 訂單:2503EFE011/001 RCL <生產備註> 事項如下 . 冷軋厚度 > 0.8mm 內圈須插入二張瓦楞紙,防止端板印痕.客戶為益大時不可加瓦楞紙 (RMK00059) . 【捲取】注意！本單為直立式包裝。禁用STAGGER捲取送包裝！送RCL重處理例外。 (RMK00512) | 訂單:2503EFE011/001 CCPK 無 <生產備註> 事項 | 訂單:2503EFE011/001 CGQC <品檢備註> 事項如下 . 2. SKP伸長率≧2.0%，T/L伸長率≧0.20%。 (RMK-E_CHIN) . 1.板形/板面與品質要求：同 COA006/捲門 用途要求。 (RMK-E_CHIN) . 本單於烤漆正背面都塗裝正面漆，因此鍍鋅請管制背面表面品質比照正面 (RMK00363) | 訂單:2503EFE011/001 CCQC <品檢備註> 事項如下 . 【PMT】1.1.因為CR厚0.813 mm，TOP 標準PMT以229℃去計算 (RMK-E_CHIN) . 7. CC2若生產過程有T/L打開的情形, 務必通知品檢做紀錄，必須經過切除或重整才能放行。 (RMK-E_CHIN) . 6. 出口品檢項目：加做「應變痕測試」: 衝艾克森6mm觀察平板處有無應變痕 (判定參考缺陷樣本)，以及維持測試 fluting test，頻率: 1次/母鋼。 (RMK-E_CHIN) . 5. 此排程需要 Fluting Test ,張力整平機伸長率須設定≧0.04%。 (RMK-E_CHIN) . 4. 背面:7W54E2塗佈量≧100%(210mg/dm2)，避免色差。 (RMK-E_CHIN) . 3. 背面:7W54E2為避免繩紋採R塗裝，使用CP#75μ濾心，Thinner 為No 2。 (RMK-E_CHIN) . 2. 正面:6W5452為避免繩紋採R塗裝，使用CP#75μ濾心，Thinner 為No 2，PMT為235±10℃。 (RMK-E_CHIN) . 1. 指定CC2生產，線速度30mpm，GI底材請使用表調。 (RMK-E_CHIN) . 冷軋厚度 > 0.8mm 內圈須插入二張瓦楞紙,防止端板印痕.客戶為益大時不可加瓦楞紙 (RMK00059) . ★本產品因訴賠過，一定得做 Fluting TEST，線上EL％有調整時需再確認★ (RMK00241) . ★品檢注意！JIS&CNS 訂單必須每滿50噸一定要再做一次TEST (RMK00259) . 【捲取】注意！本單為直立式包裝。禁用STAGGER捲取送包裝！送RCL重處理例外。 (RMK00512) . 【PMT】1.2.CC2計算完後面漆每個ZONE 爐溫各降8℃為最終爐溫 (RMK00568) . 【PMT】1.3.CC2因爐溫各降8℃為最終爐溫，請股長於TEST時 確實量測板溫 (RMK00568) . 【PMT】1.4.若發現PMT不足，請上調ZONE溫度並回饋工程師 (RMK00568) . 【PMT】1.5.品檢注意！因標準PMT有下修請注意MEK測試 (RMK00568) . 【PMT】1.6.厚板少生產，請領班量測板溫並記錄之 (RMK00568) | 訂單:2503EFE011/001 TOL 無 <生產備註> 事項 | 1.板形/板面與品質要求：同 COA006/捲門 用途要求。^^/CG1/CG2/CGQC/ <<.E_CHIN 2025/01/17 08:59.>> 2. SKP伸長率≧2.0%，T/L伸長率≧0.20%。^^/CG1/CG2/CGQC/ <<.E_CHIN 2025/01/17 09:02.>> 1. 指定CC2生產，線速度30mpm，GI底材請使用表調。^^/CC1/CC2/CCQC/ <<.E_CHIN 2025/01/17 09:11.>> 2. 正面:6W5452為避免繩紋採R塗裝，使用CP#75μ濾心，Thinner 為No 2，PMT為235±10℃。^^/CC1/CC2/CCQC/ <<.E_CHIN 2025/01/17 09:11.>> 3. 背面:7W54E2為避免繩紋採R塗裝，使用CP#75μ濾心，Thinner 為No 2。^^/CC1/CC2/CCQC/ <<.E_CHIN 2025/01/17 09:12.>> 4. 背面:7W54E2塗佈量≧100%(210mg/dm2)，避免色差。^^/CC1/CC2/CCQC/ <<.E_CHIN 2025/01/17 09:12.>> 5. 此排程需要 Fluting Test ,張力整平機伸長率須設定≧0.04%。^^/CC1/CC2/CCQC/ <<.E_CHIN 2025/01/17 09:13.>> 6. 出口品檢項目：加做「應變痕測試」: 衝艾克森6mm觀察平板處有無應變痕 (判定參考缺陷樣本)，以及維持測試 fluting test，頻率: 1次/母鋼。^^/CC1/CC2/CCQC/ <<.E_CHIN 2025/01/17 09:13.>> 7. CC2若生產過程有T/L打開的情形, 務必通知品檢做紀錄，必須經過切除或重整才能放行。^^/CC1/CC2/CCQC/ <<.E_CHIN 2025/01/17 09:14.>> 【PMT】1.1.因為CR厚0.813 mm，TOP 標準PMT以229℃去計算^^/CC1/CC2/CCQC/^^ <<.E_CHIN 2025/01/17 09:15.>> | 訂單 2503EFE011/001 修改記錄如下: 20250116 11:58:01 (06023) 退火碼: >> S1, 用途碼: >> COA006, 背面標示: >> S000, 訂單背面顏色(五碼): >> 7W54E, 背面漆膜厚: >> 14.5, 背面漆塗漆型式幾塗幾烤: >> 2, 鉻酸鹽: >> Z, 訂單厚度: >> 0.8, 訂單重: >> 20, 重量容許率(下限): >> 10, 重量容許率(上限): >> 10, 訂單寬度: >> 1219, 鍍製方式: >> BC, 鋼捲內徑: >> 508, 鋼捲下限重: >> 2, 鋼捲上限重: >> 5, 壓花條件碼: >> -, 表面花紋: >> Z, 綠色識別碼: >> -, 印刷輥號: >> -, 產品代碼: >> PPGI, 皮膜碼: >> -, 單位別: >> M, 油品種類: >> Z, 塗油量: >> Z, 包裝代碼: >> E0 , 保護膜碼: >> -, 客戶試片取樣型式: >> -, 調質碼: >> S, 套筒碼: >> N , 規格: >> CGCC-10, 製造標準: >> JIS, 表面處理劑種類: >> Z, 表面處理劑塗佈量: >> Z, 伸長率測試: >> N, 硬度測試碼: >> N, 抗拉強度測試: >> N, 降伏強度測試: >> N, 訂單正面顏色(五碼): >> 6W545, 正面漆膜厚: >> 25, 正面漆塗漆型式幾塗幾烤: >> 2, 修邊碼: >> Y, 重量碼: >> AW, 鋼捲捲向: >> O, 鍍層碼: >> Z08, | *:
PPGL | 2503EFE012/001 |  | 1. 製造標準為MS、ASTM或銷新加坡之訂單，若無技術指定優先用料，請優先使用國內料，勿使用ANFEN (OFP00406)-{.不符.} | 1. 製造標準為MS、ASTM或銷新加坡之訂單，若無技術指定優先用料，請優先使用國內料，勿使用ANFEN (OFP00406)-{.不符.} 2. 【提醒】！本單為直立式包裝，嚴禁鍍鋅或烤漆後以STAGGER捲取 (OFP00451)-{.不符.} 3. ※超耐候一系列用途要確認是否有英制公差需求，有英制公差需求時選配碼用ON027※ (OFP00680)-{.不符.} 4. 此經銷商有簽訂1/2厚度公差保證(無厚度變異),請調整冷軋與鍍鋅厚度公差管制範圍. 保證 ASTM 厚度公差 (OFP00180)-{.不符.} | 訂單:2503EFE012/001 CPL <生產備註> 事項如下 . 除HGI/ HGL 訂單邊緣不噴油. 其餘皆側緣噴油 (RMK00285) | 訂單:2503EFE012/001 CR1 <生產備註> 事項如下 . 此經銷商保證平均厚度在1/2厚度公差內，厚度量測NG時，如單位長度符合範圍，請放行 (RMK00402) . 此客戶有保證 全板形 急峻度 ≦ 0.7% ( ≦ 12 I-UNIT ) (RMK00583) | 訂單:2503EFE012/001 CR2 <生產備註> 事項如下 . 此經銷商保證平均厚度在1/2厚度公差內，厚度量測NG時，如單位長度符合範圍，請放行 (RMK00402) . 此客戶有保證 全板形 急峻度 ≦ 0.7% ( ≦ 12 I-UNIT ) (RMK00583) | 訂單:2503EFE012/001 CG1 <生產備註> 事項如下 . 鍍鋅表面不可有鋅痕、壓痕、凹陷、及刮傷 、應變痕等。 (RMK00054) . 此經銷商保證平均厚度在1/2厚度公差內，厚度量測NG時，如單位長度符合範圍，請放行 (RMK00402) . 鍍層 AZ150 (含) 以上 , 鋅花等級 C~E 目標D，避免鋅花晶界明顯後續造成烤漆點狀未塗漆。 (RMK00565) . 此客戶有保證 全板形 急峻度 ≦ 0.7% ( ≦ 12 I-UNIT ) (RMK00583) | 訂單:2503EFE012/001 CG2 <生產備註> 事項如下 . 鍍鋅表面不可有鋅痕、壓痕、凹陷、及刮傷 、應變痕等。 (RMK00054) . 此經銷商保證平均厚度在1/2厚度公差內，厚度量測NG時，如單位長度符合範圍，請放行 (RMK00402) . 鍍層 AZ150 (含) 以上 , 鋅花等級 C~E 目標D，避免鋅花晶界明顯後續造成烤漆點狀未塗漆。 (RMK00565) . 此客戶有保證 全板形 急峻度 ≦ 0.7% ( ≦ 12 I-UNIT ) (RMK00583) | 訂單:2503EFE012/001 CC1 <生產備註> 事項如下 . 正面面漆(20U)及正面總膜厚(25U)要求管制90%以上之膜厚,未達標準降級. (RMK00054) . 若背面面漆(20U)及背面總膜厚(25U)時要求管制90%以上之膜厚,未達標準降級 (RMK00054) . 面漆=18U(90%)~請購基準22U(110%),標準板總膜厚=5+20U(100%面漆). (RMK00054) . 30CM*全寬*留1塊給LAB及1塊給塗料商, (RMK00054) . 【色差】1.1.此客戶對面漆(非B開頭之色碼)目視色差要求較高,請依限度樣本進行目視色差管制★--->發生過訴賠 (RMK00248) . 【色差】1.2.若針對特殊顏色需特別管理時，請品檢忽略1.1.的規定以特別規定為主 (RMK00248) . 此經銷商保證平均厚度在1/2厚度公差內，厚度量測NG時，如單位長度符合範圍，請放行 (RMK00402) . 【捲取】注意！本單為直立式包裝。禁用STAGGER捲取送包裝！送RCL重處理例外。 (RMK00512) . 此客戶有保證 全板形 急峻度 ≦ 0.7% ( ≦ 12 I-UNIT ) (RMK00583) | 訂單:2503EFE012/001 CC2 <生產備註> 事項如下 . 正面面漆(20U)及正面總膜厚(25U)要求管制90%以上之膜厚,未達標準降級. (RMK00054) . 若背面面漆(20U)及背面總膜厚(25U)時要求管制90%以上之膜厚,未達標準降級 (RMK00054) . 面漆=18U(90%)~請購基準22U(110%),標準板總膜厚=5+20U(100%面漆). (RMK00054) . 30CM*全寬*留1塊給LAB及1塊給塗料商, (RMK00054) . 【色差】1.1.此客戶對面漆(非B開頭之色碼)目視色差要求較高,請依限度樣本進行目視色差管制★--->發生過訴賠 (RMK00248) . 【色差】1.2.若針對特殊顏色需特別管理時，請品檢忽略1.1.的規定以特別規定為主 (RMK00248) . 此經銷商保證平均厚度在1/2厚度公差內，厚度量測NG時，如單位長度符合範圍，請放行 (RMK00402) . 【捲取】注意！本單為直立式包裝。禁用STAGGER捲取送包裝！送RCL重處理例外。 (RMK00512) . 此客戶有保證 全板形 急峻度 ≦ 0.7% ( ≦ 12 I-UNIT ) (RMK00583) | 訂單:2503EFE012/001 RCL <生產備註> 事項如下 . 【捲取】注意！本單為直立式包裝。禁用STAGGER捲取送包裝！送RCL重處理例外。 (RMK00512) | 訂單:2503EFE012/001 CCPK 無 <生產備註> 事項 | 訂單:2503EFE012/001 CGQC <品檢備註> 事項如下 . 鍍層 AZ150 (含) 以上 , 鋅花等級 C~E 目標D，避免鋅花晶界明顯後續造成烤漆點狀未塗漆。 (RMK00565) | 訂單:2503EFE012/001 CCQC <品檢備註> 事項如下 . 【色差】1.1.此客戶對面漆(非B開頭之色碼)目視色差要求較高,請依限度樣本進行目視色差管制★--->發生過訴賠 (RMK00248) . 【色差】1.2.若針對特殊顏色需特別管理時，請品檢忽略1.1.的規定以特別規定為主 (RMK00248) . 【捲取】注意！本單為直立式包裝。禁用STAGGER捲取送包裝！送RCL重處理例外。 (RMK00512) | 訂單:2503EFE012/001 TOL 無 <生產備註> 事項 |  | 訂單 2503EFE012/001 修改記錄如下: 20250117 16:14:34 (06023) 退火碼: >> H2, 用途碼: >> COG003, 背面標示: >> S000, 訂單背面顏色(五碼): >> BW73Z, 背面漆膜厚: >> NOM, 背面漆塗漆型式幾塗幾烤: >> 2, 鉻酸鹽: >> Z, 訂單厚度: >> 0.015, 訂單重: >> 40, 重量容許率(下限): >> 10, 重量容許率(上限): >> 10, 訂單寬度: >> 41, 鍍製方式: >> AC, 鋼捲內徑: >> 508, 鋼捲下限重: >> 3, 鋼捲上限重: >> 4.5, 壓花條件碼: >> -, 表面花紋: >> R, 綠色識別碼: >> -, 印刷輥號: >> -, 產品代碼: >> PPGL, 皮膜碼: >> -, 單位別: >> I, 油品種類: >> Z, 塗油量: >> Z, 包裝代碼: >> E0 , 保護膜碼: >> -, 客戶試片取樣型式: >> -, 調質碼: >> S, 套筒碼: >> P , 規格: >> A792SSGR80, 製造標準: >> ASTM, 表面處理劑種類: >> Z, 表面處理劑塗佈量: >> Z, 伸長率測試: >> N, 硬度測試碼: >> N, 抗拉強度測試: >> N, 降伏強度測試: >> N, 厚度變異: >> 0, 訂單正面顏色(五碼): >> SBH86, 正面漆膜厚: >> 25, 正面漆塗漆型式幾塗幾烤: >> 2, 修邊碼: >> Y, 重量碼: >> AW, 鋼捲捲向: >> O, 鍍層碼: >> AZ50, | F:保證1/2 ASTM 厚度公差
PPGL | 2503EFE012/002 |  | 1. 製造標準為MS、ASTM或銷新加坡之訂單，若無技術指定優先用料，請優先使用國內料，勿使用ANFEN (OFP00406)-{.不符.} | 1. 製造標準為MS、ASTM或銷新加坡之訂單，若無技術指定優先用料，請優先使用國內料，勿使用ANFEN (OFP00406)-{.不符.} 2. 【提醒】！本單為直立式包裝，嚴禁鍍鋅或烤漆後以STAGGER捲取 (OFP00451)-{.不符.} 3. ※超耐候一系列用途要確認是否有英制公差需求，有英制公差需求時選配碼用ON027※ (OFP00680)-{.不符.} 4. 此經銷商有簽訂1/2厚度公差保證(無厚度變異),請調整冷軋與鍍鋅厚度公差管制範圍. 保證 ASTM 厚度公差 (OFP00180)-{.不符.} | 訂單:2503EFE012/002 CPL <生產備註> 事項如下 . 除HGI/ HGL 訂單邊緣不噴油. 其餘皆側緣噴油 (RMK00285) | 訂單:2503EFE012/002 CR1 <生產備註> 事項如下 . 此經銷商保證平均厚度在1/2厚度公差內，厚度量測NG時，如單位長度符合範圍，請放行 (RMK00402) . 此客戶有保證 全板形 急峻度 ≦ 0.7% ( ≦ 12 I-UNIT ) (RMK00583) | 訂單:2503EFE012/002 CR2 <生產備註> 事項如下 . 此經銷商保證平均厚度在1/2厚度公差內，厚度量測NG時，如單位長度符合範圍，請放行 (RMK00402) . 此客戶有保證 全板形 急峻度 ≦ 0.7% ( ≦ 12 I-UNIT ) (RMK00583) | 訂單:2503EFE012/002 CG1 <生產備註> 事項如下 . 鍍鋅表面不可有鋅痕、壓痕、凹陷、及刮傷 、應變痕等。 (RMK00054) . 此經銷商保證平均厚度在1/2厚度公差內，厚度量測NG時，如單位長度符合範圍，請放行 (RMK00402) . 鍍層 AZ150 (含) 以上 , 鋅花等級 C~E 目標D，避免鋅花晶界明顯後續造成烤漆點狀未塗漆。 (RMK00565) . 此客戶有保證 全板形 急峻度 ≦ 0.7% ( ≦ 12 I-UNIT ) (RMK00583) | 訂單:2503EFE012/002 CG2 <生產備註> 事項如下 . 鍍鋅表面不可有鋅痕、壓痕、凹陷、及刮傷 、應變痕等。 (RMK00054) . 此經銷商保證平均厚度在1/2厚度公差內，厚度量測NG時，如單位長度符合範圍，請放行 (RMK00402) . 鍍層 AZ150 (含) 以上 , 鋅花等級 C~E 目標D，避免鋅花晶界明顯後續造成烤漆點狀未塗漆。 (RMK00565) . 此客戶有保證 全板形 急峻度 ≦ 0.7% ( ≦ 12 I-UNIT ) (RMK00583) | 訂單:2503EFE012/002 CC1 <生產備註> 事項如下 . 正面面漆(20U)及正面總膜厚(25U)要求管制90%以上之膜厚,未達標準降級. (RMK00054) . 若背面面漆(20U)及背面總膜厚(25U)時要求管制90%以上之膜厚,未達標準降級 (RMK00054) . 面漆=18U(90%)~請購基準22U(110%),標準板總膜厚=5+20U(100%面漆). (RMK00054) . 30CM*全寬*留1塊給LAB及1塊給塗料商, (RMK00054) . 【色差】1.1.此客戶對面漆(非B開頭之色碼)目視色差要求較高,請依限度樣本進行目視色差管制★--->發生過訴賠 (RMK00248) . 【色差】1.2.若針對特殊顏色需特別管理時，請品檢忽略1.1.的規定以特別規定為主 (RMK00248) . 此經銷商保證平均厚度在1/2厚度公差內，厚度量測NG時，如單位長度符合範圍，請放行 (RMK00402) . 【捲取】注意！本單為直立式包裝。禁用STAGGER捲取送包裝！送RCL重處理例外。 (RMK00512) . 此客戶有保證 全板形 急峻度 ≦ 0.7% ( ≦ 12 I-UNIT ) (RMK00583) | 訂單:2503EFE012/002 CC2 <生產備註> 事項如下 . 正面面漆(20U)及正面總膜厚(25U)要求管制90%以上之膜厚,未達標準降級. (RMK00054) . 若背面面漆(20U)及背面總膜厚(25U)時要求管制90%以上之膜厚,未達標準降級 (RMK00054) . 面漆=18U(90%)~請購基準22U(110%),標準板總膜厚=5+20U(100%面漆). (RMK00054) . 30CM*全寬*留1塊給LAB及1塊給塗料商, (RMK00054) . 【色差】1.1.此客戶對面漆(非B開頭之色碼)目視色差要求較高,請依限度樣本進行目視色差管制★--->發生過訴賠 (RMK00248) . 【色差】1.2.若針對特殊顏色需特別管理時，請品檢忽略1.1.的規定以特別規定為主 (RMK00248) . 此經銷商保證平均厚度在1/2厚度公差內，厚度量測NG時，如單位長度符合範圍，請放行 (RMK00402) . 【捲取】注意！本單為直立式包裝。禁用STAGGER捲取送包裝！送RCL重處理例外。 (RMK00512) . 此客戶有保證 全板形 急峻度 ≦ 0.7% ( ≦ 12 I-UNIT ) (RMK00583) | 訂單:2503EFE012/002 RCL <生產備註> 事項如下 . 【捲取】注意！本單為直立式包裝。禁用STAGGER捲取送包裝！送RCL重處理例外。 (RMK00512) | 訂單:2503EFE012/002 CCPK 無 <生產備註> 事項 | 訂單:2503EFE012/002 CGQC <品檢備註> 事項如下 . 鍍層 AZ150 (含) 以上 , 鋅花等級 C~E 目標D，避免鋅花晶界明顯後續造成烤漆點狀未塗漆。 (RMK00565) | 訂單:2503EFE012/002 CCQC <品檢備註> 事項如下 . 【色差】1.1.此客戶對面漆(非B開頭之色碼)目視色差要求較高,請依限度樣本進行目視色差管制★--->發生過訴賠 (RMK00248) . 【色差】1.2.若針對特殊顏色需特別管理時，請品檢忽略1.1.的規定以特別規定為主 (RMK00248) . 【捲取】注意！本單為直立式包裝。禁用STAGGER捲取送包裝！送RCL重處理例外。 (RMK00512) | 訂單:2503EFE012/002 TOL 無 <生產備註> 事項 |  | 訂單 2503EFE012/002 修改記錄如下: 20250117 16:14:42 (06023) 退火碼: >> H2, 用途碼: >> COG003, 背面標示: >> S000, 訂單背面顏色(五碼): >> BW73Z, 背面漆膜厚: >> NOM, 背面漆塗漆型式幾塗幾烤: >> 2, 鉻酸鹽: >> Z, 訂單厚度: >> 0.015, 訂單重: >> 40, 重量容許率(下限): >> 10, 重量容許率(上限): >> 10, 訂單寬度: >> 41, 鍍製方式: >> AC, 鋼捲內徑: >> 508, 鋼捲下限重: >> 3, 鋼捲上限重: >> 4.5, 壓花條件碼: >> -, 表面花紋: >> R, 綠色識別碼: >> -, 印刷輥號: >> -, 產品代碼: >> PPGL, 皮膜碼: >> -, 單位別: >> I, 油品種類: >> Z, 塗油量: >> Z, 包裝代碼: >> E0 , 保護膜碼: >> -, 客戶試片取樣型式: >> -, 調質碼: >> S, 套筒碼: >> P , 規格: >> A792SSGR80, 製造標準: >> ASTM, 表面處理劑種類: >> Z, 表面處理劑塗佈量: >> Z, 伸長率測試: >> N, 硬度測試碼: >> N, 抗拉強度測試: >> N, 降伏強度測試: >> N, 厚度變異: >> 0, 訂單正面顏色(五碼): >> SBG40, 正面漆膜厚: >> 25, 正面漆塗漆型式幾塗幾烤: >> 2, 修邊碼: >> Y, 重量碼: >> AW, 鋼捲捲向: >> O, 鍍層碼: >> AZ50, | F:保證1/2 ASTM 厚度公差
PPGL | 2503EFE012/003 |  | 1. 製造標準為MS、ASTM或銷新加坡之訂單，若無技術指定優先用料，請優先使用國內料，勿使用ANFEN (OFP00406)-{.不符.} | 1. 製造標準為MS、ASTM或銷新加坡之訂單，若無技術指定優先用料，請優先使用國內料，勿使用ANFEN (OFP00406)-{.不符.} 2. 【提醒】！本單為直立式包裝，嚴禁鍍鋅或烤漆後以STAGGER捲取 (OFP00451)-{.不符.} 3. ※超耐候一系列用途要確認是否有英制公差需求，有英制公差需求時選配碼用ON027※ (OFP00680)-{.不符.} 4. 此經銷商有簽訂1/2厚度公差保證(無厚度變異),請調整冷軋與鍍鋅厚度公差管制範圍. 保證 ASTM 厚度公差 (OFP00180)-{.不符.} | 訂單:2503EFE012/003 CPL <生產備註> 事項如下 . 除HGI/ HGL 訂單邊緣不噴油. 其餘皆側緣噴油 (RMK00285) | 訂單:2503EFE012/003 CR1 <生產備註> 事項如下 . 此經銷商保證平均厚度在1/2厚度公差內，厚度量測NG時，如單位長度符合範圍，請放行 (RMK00402) . 此客戶有保證 全板形 急峻度 ≦ 0.7% ( ≦ 12 I-UNIT ) (RMK00583) | 訂單:2503EFE012/003 CR2 <生產備註> 事項如下 . 此經銷商保證平均厚度在1/2厚度公差內，厚度量測NG時，如單位長度符合範圍，請放行 (RMK00402) . 此客戶有保證 全板形 急峻度 ≦ 0.7% ( ≦ 12 I-UNIT ) (RMK00583) | 訂單:2503EFE012/003 CG1 <生產備註> 事項如下 . 鍍鋅表面不可有鋅痕、壓痕、凹陷、及刮傷 、應變痕等。 (RMK00054) . 此經銷商保證平均厚度在1/2厚度公差內，厚度量測NG時，如單位長度符合範圍，請放行 (RMK00402) . 鍍層 AZ150 (含) 以上 , 鋅花等級 C~E 目標D，避免鋅花晶界明顯後續造成烤漆點狀未塗漆。 (RMK00565) . 此客戶有保證 全板形 急峻度 ≦ 0.7% ( ≦ 12 I-UNIT ) (RMK00583) | 訂單:2503EFE012/003 CG2 <生產備註> 事項如下 . 鍍鋅表面不可有鋅痕、壓痕、凹陷、及刮傷 、應變痕等。 (RMK00054) . 此經銷商保證平均厚度在1/2厚度公差內，厚度量測NG時，如單位長度符合範圍，請放行 (RMK00402) . 鍍層 AZ150 (含) 以上 , 鋅花等級 C~E 目標D，避免鋅花晶界明顯後續造成烤漆點狀未塗漆。 (RMK00565) . 此客戶有保證 全板形 急峻度 ≦ 0.7% ( ≦ 12 I-UNIT ) (RMK00583) | 訂單:2503EFE012/003 CC1 <生產備註> 事項如下 . 正面面漆(20U)及正面總膜厚(25U)要求管制90%以上之膜厚,未達標準降級. (RMK00054) . 若背面面漆(20U)及背面總膜厚(25U)時要求管制90%以上之膜厚,未達標準降級 (RMK00054) . 面漆=18U(90%)~請購基準22U(110%),標準板總膜厚=5+20U(100%面漆). (RMK00054) . 30CM*全寬*留1塊給LAB及1塊給塗料商, (RMK00054) . 【色差】1.1.此客戶對面漆(非B開頭之色碼)目視色差要求較高,請依限度樣本進行目視色差管制★--->發生過訴賠 (RMK00248) . 【色差】1.2.若針對特殊顏色需特別管理時，請品檢忽略1.1.的規定以特別規定為主 (RMK00248) . 此經銷商保證平均厚度在1/2厚度公差內，厚度量測NG時，如單位長度符合範圍，請放行 (RMK00402) . 【捲取】注意！本單為直立式包裝。禁用STAGGER捲取送包裝！送RCL重處理例外。 (RMK00512) . 此客戶有保證 全板形 急峻度 ≦ 0.7% ( ≦ 12 I-UNIT ) (RMK00583) | 訂單:2503EFE012/003 CC2 <生產備註> 事項如下 . 正面面漆(20U)及正面總膜厚(25U)要求管制90%以上之膜厚,未達標準降級. (RMK00054) . 若背面面漆(20U)及背面總膜厚(25U)時要求管制90%以上之膜厚,未達標準降級 (RMK00054) . 面漆=18U(90%)~請購基準22U(110%),標準板總膜厚=5+20U(100%面漆). (RMK00054) . 30CM*全寬*留1塊給LAB及1塊給塗料商, (RMK00054) . 【色差】1.1.此客戶對面漆(非B開頭之色碼)目視色差要求較高,請依限度樣本進行目視色差管制★--->發生過訴賠 (RMK00248) . 【色差】1.2.若針對特殊顏色需特別管理時，請品檢忽略1.1.的規定以特別規定為主 (RMK00248) . 此經銷商保證平均厚度在1/2厚度公差內，厚度量測NG時，如單位長度符合範圍，請放行 (RMK00402) . 【捲取】注意！本單為直立式包裝。禁用STAGGER捲取送包裝！送RCL重處理例外。 (RMK00512) . 此客戶有保證 全板形 急峻度 ≦ 0.7% ( ≦ 12 I-UNIT ) (RMK00583) | 訂單:2503EFE012/003 RCL <生產備註> 事項如下 . 【捲取】注意！本單為直立式包裝。禁用STAGGER捲取送包裝！送RCL重處理例外。 (RMK00512) | 訂單:2503EFE012/003 CCPK 無 <生產備註> 事項 | 訂單:2503EFE012/003 CGQC <品檢備註> 事項如下 . 鍍層 AZ150 (含) 以上 , 鋅花等級 C~E 目標D，避免鋅花晶界明顯後續造成烤漆點狀未塗漆。 (RMK00565) | 訂單:2503EFE012/003 CCQC <品檢備註> 事項如下 . 【色差】1.1.此客戶對面漆(非B開頭之色碼)目視色差要求較高,請依限度樣本進行目視色差管制★--->發生過訴賠 (RMK00248) . 【色差】1.2.若針對特殊顏色需特別管理時，請品檢忽略1.1.的規定以特別規定為主 (RMK00248) . 【捲取】注意！本單為直立式包裝。禁用STAGGER捲取送包裝！送RCL重處理例外。 (RMK00512) | 訂單:2503EFE012/003 TOL 無 <生產備註> 事項 |  | 訂單 2503EFE012/003 修改記錄如下: 20250117 16:14:49 (06023) 退火碼: >> H2, 用途碼: >> COG007, 背面標示: >> S000, 訂單背面顏色(五碼): >> BW73Z, 背面漆膜厚: >> NOM, 背面漆塗漆型式幾塗幾烤: >> 2, 鉻酸鹽: >> Z, 訂單厚度: >> 0.015, 訂單重: >> 40, 重量容許率(下限): >> 10, 重量容許率(上限): >> 10, 訂單寬度: >> 41, 鍍製方式: >> AC, 鋼捲內徑: >> 508, 鋼捲下限重: >> 3, 鋼捲上限重: >> 4.5, 壓花條件碼: >> -, 表面花紋: >> R, 綠色識別碼: >> -, 印刷輥號: >> -, 產品代碼: >> PPGL, 皮膜碼: >> -, 單位別: >> I, 油品種類: >> Z, 塗油量: >> Z, 包裝代碼: >> E0 , 保護膜碼: >> -, 客戶試片取樣型式: >> -, 調質碼: >> S, 套筒碼: >> P , 規格: >> A792SSGR80, 製造標準: >> ASTM, 表面處理劑種類: >> Z, 表面處理劑塗佈量: >> Z, 伸長率測試: >> N, 硬度測試碼: >> N, 抗拉強度測試: >> N, 降伏強度測試: >> N, 厚度變異: >> 0, 訂單正面顏色(五碼): >> SBH7N, 正面漆膜厚: >> 25, 正面漆塗漆型式幾塗幾烤: >> 2, 修邊碼: >> Y, 重量碼: >> AW, 鋼捲捲向: >> O, 鍍層碼: >> AZ50, | F:保證1/2 ASTM 厚度公差
PPGL | 2503EFE012/004 | 1. 避免客戶下單用途別與色碼不符 (用途碼:COG001, 正面色碼:SRV3T3 不符)(OFP00029)-{.不符.} | 1. 製造標準為MS、ASTM或銷新加坡之訂單，若無技術指定優先用料，請優先使用國內料，勿使用ANFEN (OFP00406)-{.不符.} | 1. 製造標準為MS、ASTM或銷新加坡之訂單，若無技術指定優先用料，請優先使用國內料，勿使用ANFEN (OFP00406)-{.不符.} 2. 【提醒】！本單為直立式包裝，嚴禁鍍鋅或烤漆後以STAGGER捲取 (OFP00451)-{.不符.} 3. 此經銷商有簽訂1/2厚度公差保證(無厚度變異),請調整冷軋與鍍鋅厚度公差管制範圍. 保證 ASTM 厚度公差 (OFP00180)-{.不符.} | 訂單:2503EFE012/004 CPL <生產備註> 事項如下 . 除HGI/ HGL 訂單邊緣不噴油. 其餘皆側緣噴油 (RMK00285) | 訂單:2503EFE012/004 CR1 <生產備註> 事項如下 . 此經銷商保證平均厚度在1/2厚度公差內，厚度量測NG時，如單位長度符合範圍，請放行 (RMK00402) . 此客戶有保證 全板形 急峻度 ≦ 0.7% ( ≦ 12 I-UNIT ) (RMK00583) | 訂單:2503EFE012/004 CR2 <生產備註> 事項如下 . 此經銷商保證平均厚度在1/2厚度公差內，厚度量測NG時，如單位長度符合範圍，請放行 (RMK00402) . 此客戶有保證 全板形 急峻度 ≦ 0.7% ( ≦ 12 I-UNIT ) (RMK00583) | 訂單:2503EFE012/004 CG1 <生產備註> 事項如下 . 此經銷商保證平均厚度在1/2厚度公差內，厚度量測NG時，如單位長度符合範圍，請放行 (RMK00402) . 鍍層 AZ150 (含) 以上 , 鋅花等級 C~E 目標D，避免鋅花晶界明顯後續造成烤漆點狀未塗漆。 (RMK00565) . 此客戶有保證 全板形 急峻度 ≦ 0.7% ( ≦ 12 I-UNIT ) (RMK00583) . 鍍鋅表面不可有鋅痕、壓痕、凹陷、及刮傷 、應變痕等。 (RMK00702) | 訂單:2503EFE012/004 CG2 <生產備註> 事項如下 . 此經銷商保證平均厚度在1/2厚度公差內，厚度量測NG時，如單位長度符合範圍，請放行 (RMK00402) . 鍍層 AZ150 (含) 以上 , 鋅花等級 C~E 目標D，避免鋅花晶界明顯後續造成烤漆點狀未塗漆。 (RMK00565) . 此客戶有保證 全板形 急峻度 ≦ 0.7% ( ≦ 12 I-UNIT ) (RMK00583) . 鍍鋅表面不可有鋅痕、壓痕、凹陷、及刮傷 、應變痕等。 (RMK00702) | 訂單:2503EFE012/004 CC1 <生產備註> 事項如下 . 請品檢務必遵守 30CM*全寬*留1塊給LAB及1塊給塗料商，若背面非"B"字頭則各留2片 (RMK00105) . 品檢人員於LAB試片上註記測試物性耐久及曝曬 (RMK00105) . 【色差】1.1.此客戶對面漆(非B開頭之色碼)目視色差要求較高,請依限度樣本進行目視色差管制★--->發生過訴賠 (RMK00248) . 【色差】1.2.若針對特殊顏色需特別管理時，請品檢忽略1.1.的規定以特別規定為主 (RMK00248) . 此經銷商保證平均厚度在1/2厚度公差內，厚度量測NG時，如單位長度符合範圍，請放行 (RMK00402) . 【捲取】注意！本單為直立式包裝。禁用STAGGER捲取送包裝！送RCL重處理例外。 (RMK00512) . 此客戶有保證 全板形 急峻度 ≦ 0.7% ( ≦ 12 I-UNIT ) (RMK00583) . 【塗料扣重注意】Valspar 扣重為 200 Kg (RMK00697) . 30CM*全寬*留1塊給LAB及1塊給塗料商, (RMK00702) . 【VALSPAR】色碼第六碼"3" 面漆塗佈量≧90％，總塗佈量管制≧ 93% (RMK00702) . 【SRV3T3 特別放行標準】鉛筆≧HB， TT≦3 TT。面漆≧90%，總 mass ≧93%，背面漆 ≧90%，總 mass ≧90%，色差 正面漆 ΔE≦1.0，不管制批差異 (RMK00715) | 訂單:2503EFE012/004 CC2 <生產備註> 事項如下 . 請品檢務必遵守 30CM*全寬*留1塊給LAB及1塊給塗料商，若背面非"B"字頭則各留2片 (RMK00105) . 品檢人員於LAB試片上註記測試物性耐久及曝曬 (RMK00105) . 【色差】1.1.此客戶對面漆(非B開頭之色碼)目視色差要求較高,請依限度樣本進行目視色差管制★--->發生過訴賠 (RMK00248) . 【色差】1.2.若針對特殊顏色需特別管理時，請品檢忽略1.1.的規定以特別規定為主 (RMK00248) . 此經銷商保證平均厚度在1/2厚度公差內，厚度量測NG時，如單位長度符合範圍，請放行 (RMK00402) . 【捲取】注意！本單為直立式包裝。禁用STAGGER捲取送包裝！送RCL重處理例外。 (RMK00512) . 此客戶有保證 全板形 急峻度 ≦ 0.7% ( ≦ 12 I-UNIT ) (RMK00583) . 【塗料扣重注意】Valspar 扣重為 200 Kg (RMK00697) . 30CM*全寬*留1塊給LAB及1塊給塗料商, (RMK00702) . 【VALSPAR】色碼第六碼"3" 面漆塗佈量≧90％，總塗佈量管制≧ 93% (RMK00702) . 【SRV3T3 特別放行標準】鉛筆≧HB， TT≦3 TT。面漆≧90%，總 mass ≧93%，背面漆 ≧90%，總 mass ≧90%，色差 正面漆 ΔE≦1.0，不管制批差異 (RMK00715) | 訂單:2503EFE012/004 RCL <生產備註> 事項如下 . 【捲取】注意！本單為直立式包裝。禁用STAGGER捲取送包裝！送RCL重處理例外。 (RMK00512) | 訂單:2503EFE012/004 CCPK 無 <生產備註> 事項 | 訂單:2503EFE012/004 CGQC <品檢備註> 事項如下 . 鍍層 AZ150 (含) 以上 , 鋅花等級 C~E 目標D，避免鋅花晶界明顯後續造成烤漆點狀未塗漆。 (RMK00565) . 鍍鋅表面不可有鋅痕、壓痕、凹陷、及刮傷 、應變痕等。 (RMK00702) | 訂單:2503EFE012/004 CCQC <品檢備註> 事項如下 . 請品檢務必遵守 30CM*全寬*留1塊給LAB及1塊給塗料商，若背面非"B"字頭則各留2片 (RMK00105) . 【色差】1.1.此客戶對面漆(非B開頭之色碼)目視色差要求較高,請依限度樣本進行目視色差管制★--->發生過訴賠 (RMK00248) . 【色差】1.2.若針對特殊顏色需特別管理時，請品檢忽略1.1.的規定以特別規定為主 (RMK00248) . 【捲取】注意！本單為直立式包裝。禁用STAGGER捲取送包裝！送RCL重處理例外。 (RMK00512) . 30CM*全寬*留1塊給LAB及1塊給塗料商, (RMK00702) . 【VALSPAR】色碼第六碼"3" 面漆塗佈量≧90％，總塗佈量管制≧ 93% (RMK00702) . 【SRV3T3 特別放行標準】鉛筆≧HB， TT≦3 TT。面漆≧90%，總 mass ≧93%，背面漆 ≧90%，總 mass ≧90%，色差 正面漆 ΔE≦1.0，不管制批差異 (RMK00715) | 訂單:2503EFE012/004 TOL 無 <生產備註> 事項 |  | 訂單 2503EFE012/004 修改記錄如下: 20250117 16:14:55 (06023) 退火碼: >> H2, 用途碼: >> COG001, 背面標示: >> S000, 訂單背面顏色(五碼): >> BW73Z, 背面漆膜厚: >> NOM, 背面漆塗漆型式幾塗幾烤: >> 2, 鉻酸鹽: >> Z, 訂單厚度: >> 0.015, 訂單重: >> 40, 重量容許率(下限): >> 10, 重量容許率(上限): >> 10, 訂單寬度: >> 41, 鍍製方式: >> AC, 鋼捲內徑: >> 508, 鋼捲下限重: >> 3, 鋼捲上限重: >> 4.5, 壓花條件碼: >> -, 表面花紋: >> R, 綠色識別碼: >> -, 印刷輥號: >> -, 產品代碼: >> PPGL, 皮膜碼: >> -, 單位別: >> I, 油品種類: >> Z, 塗油量: >> Z, 包裝代碼: >> E0 , 保護膜碼: >> -, 客戶試片取樣型式: >> -, 調質碼: >> S, 套筒碼: >> P , 規格: >> A792SSGR80, 製造標準: >> ASTM, 表面處理劑種類: >> Z, 表面處理劑塗佈量: >> Z, 伸長率測試: >> N, 硬度測試碼: >> N, 抗拉強度測試: >> N, 降伏強度測試: >> N, 厚度變異: >> 0, 訂單正面顏色(五碼): >> SRV3T, 正面漆膜厚: >> 25, 正面漆塗漆型式幾塗幾烤: >> 2, 修邊碼: >> Y, 重量碼: >> AW, 鋼捲捲向: >> O, 鍍層碼: >> AZ50, | F:保證1/2 ASTM 厚度公差
PPGL | 2503EFE012/005 |  | 1. 製造標準為MS、ASTM或銷新加坡之訂單，若無技術指定優先用料，請優先使用國內料，勿使用ANFEN (OFP00406)-{.不符.} | 1. 製造標準為MS、ASTM或銷新加坡之訂單，若無技術指定優先用料，請優先使用國內料，勿使用ANFEN (OFP00406)-{.不符.} 2. 【提醒】！本單為直立式包裝，嚴禁鍍鋅或烤漆後以STAGGER捲取 (OFP00451)-{.不符.} 3. ※超耐候一系列用途要確認是否有英制公差需求，有英制公差需求時選配碼用ON027※ (OFP00680)-{.不符.} 4. 此經銷商有簽訂1/2厚度公差保證(無厚度變異),請調整冷軋與鍍鋅厚度公差管制範圍. 保證 ASTM 厚度公差 (OFP00180)-{.不符.} | 訂單:2503EFE012/005 CPL <生產備註> 事項如下 . 除HGI/ HGL 訂單邊緣不噴油. 其餘皆側緣噴油 (RMK00285) | 訂單:2503EFE012/005 CR1 <生產備註> 事項如下 . 此經銷商保證平均厚度在1/2厚度公差內，厚度量測NG時，如單位長度符合範圍，請放行 (RMK00402) . 此客戶有保證 全板形 急峻度 ≦ 0.7% ( ≦ 12 I-UNIT ) (RMK00583) | 訂單:2503EFE012/005 CR2 <生產備註> 事項如下 . 此經銷商保證平均厚度在1/2厚度公差內，厚度量測NG時，如單位長度符合範圍，請放行 (RMK00402) . 此客戶有保證 全板形 急峻度 ≦ 0.7% ( ≦ 12 I-UNIT ) (RMK00583) | 訂單:2503EFE012/005 CG1 <生產備註> 事項如下 . 鍍鋅表面不可有鋅痕、壓痕、凹陷、及刮傷 、應變痕等。 (RMK00054) . 此經銷商保證平均厚度在1/2厚度公差內，厚度量測NG時，如單位長度符合範圍，請放行 (RMK00402) . 鍍層 AZ150 (含) 以上 , 鋅花等級 C~E 目標D，避免鋅花晶界明顯後續造成烤漆點狀未塗漆。 (RMK00565) . 此客戶有保證 全板形 急峻度 ≦ 0.7% ( ≦ 12 I-UNIT ) (RMK00583) | 訂單:2503EFE012/005 CG2 <生產備註> 事項如下 . 鍍鋅表面不可有鋅痕、壓痕、凹陷、及刮傷 、應變痕等。 (RMK00054) . 此經銷商保證平均厚度在1/2厚度公差內，厚度量測NG時，如單位長度符合範圍，請放行 (RMK00402) . 鍍層 AZ150 (含) 以上 , 鋅花等級 C~E 目標D，避免鋅花晶界明顯後續造成烤漆點狀未塗漆。 (RMK00565) . 此客戶有保證 全板形 急峻度 ≦ 0.7% ( ≦ 12 I-UNIT ) (RMK00583) | 訂單:2503EFE012/005 CC1 <生產備註> 事項如下 . 【色差】色差放行標準為DE<= 2.0，只管制當批無明顯目視色差，不管制批差異。 (RMK-E_CHIN) . 正面面漆(20U)及正面總膜厚(25U)要求管制90%以上之膜厚,未達標準降級. (RMK00054) . 若背面面漆(20U)及背面總膜厚(25U)時要求管制90%以上之膜厚,未達標準降級 (RMK00054) . 面漆=18U(90%)~請購基準22U(110%),標準板總膜厚=5+20U(100%面漆). (RMK00054) . 30CM*全寬*留1塊給LAB及1塊給塗料商, (RMK00054) . 【色差】1.1.此客戶對面漆(非B開頭之色碼)目視色差要求較高,請依限度樣本進行目視色差管制★--->發生過訴賠 (RMK00248) . 【色差】1.2.若針對特殊顏色需特別管理時，請品檢忽略1.1.的規定以特別規定為主 (RMK00248) . 此經銷商保證平均厚度在1/2厚度公差內，厚度量測NG時，如單位長度符合範圍，請放行 (RMK00402) . 【捲取】注意！本單為直立式包裝。禁用STAGGER捲取送包裝！送RCL重處理例外。 (RMK00512) . 此客戶有保證 全板形 急峻度 ≦ 0.7% ( ≦ 12 I-UNIT ) (RMK00583) | 訂單:2503EFE012/005 CC2 <生產備註> 事項如下 . 【色差】色差放行標準為DE<= 2.0，只管制當批無明顯目視色差，不管制批差異。 (RMK-E_CHIN) . 正面面漆(20U)及正面總膜厚(25U)要求管制90%以上之膜厚,未達標準降級. (RMK00054) . 若背面面漆(20U)及背面總膜厚(25U)時要求管制90%以上之膜厚,未達標準降級 (RMK00054) . 面漆=18U(90%)~請購基準22U(110%),標準板總膜厚=5+20U(100%面漆). (RMK00054) . 30CM*全寬*留1塊給LAB及1塊給塗料商, (RMK00054) . 【色差】1.1.此客戶對面漆(非B開頭之色碼)目視色差要求較高,請依限度樣本進行目視色差管制★--->發生過訴賠 (RMK00248) . 【色差】1.2.若針對特殊顏色需特別管理時，請品檢忽略1.1.的規定以特別規定為主 (RMK00248) . 此經銷商保證平均厚度在1/2厚度公差內，厚度量測NG時，如單位長度符合範圍，請放行 (RMK00402) . 【捲取】注意！本單為直立式包裝。禁用STAGGER捲取送包裝！送RCL重處理例外。 (RMK00512) . 此客戶有保證 全板形 急峻度 ≦ 0.7% ( ≦ 12 I-UNIT ) (RMK00583) | 訂單:2503EFE012/005 RCL <生產備註> 事項如下 . 【捲取】注意！本單為直立式包裝。禁用STAGGER捲取送包裝！送RCL重處理例外。 (RMK00512) | 訂單:2503EFE012/005 CCPK 無 <生產備註> 事項 | 訂單:2503EFE012/005 CGQC <品檢備註> 事項如下 . 鍍層 AZ150 (含) 以上 , 鋅花等級 C~E 目標D，避免鋅花晶界明顯後續造成烤漆點狀未塗漆。 (RMK00565) | 訂單:2503EFE012/005 CCQC <品檢備註> 事項如下 . 【色差】色差放行標準為DE<= 2.0，只管制當批無明顯目視色差，不管制批差異。 (RMK-E_CHIN) . 【色差】1.1.此客戶對面漆(非B開頭之色碼)目視色差要求較高,請依限度樣本進行目視色差管制★--->發生過訴賠 (RMK00248) . 【色差】1.2.若針對特殊顏色需特別管理時，請品檢忽略1.1.的規定以特別規定為主 (RMK00248) . 【捲取】注意！本單為直立式包裝。禁用STAGGER捲取送包裝！送RCL重處理例外。 (RMK00512) | 訂單:2503EFE012/005 TOL 無 <生產備註> 事項 | 【色差】色差放行標準為DE<= 2.0，只管制當批無明顯目視色差，不管制批差異。^^/CC1/CC2/CCQC/ <<.E_CHIN 2025/01/20 14:26.>> | 訂單 2503EFE012/005 修改記錄如下: 20250117 16:15:02 (06023) 退火碼: >> H2, 用途碼: >> COG007, 背面標示: >> S000, 訂單背面顏色(五碼): >> BW73Z, 背面漆膜厚: >> NOM, 背面漆塗漆型式幾塗幾烤: >> 2, 鉻酸鹽: >> Z, 訂單厚度: >> 0.015, 訂單重: >> 40, 重量容許率(下限): >> 10, 重量容許率(上限): >> 10, 訂單寬度: >> 41, 鍍製方式: >> AC, 鋼捲內徑: >> 508, 鋼捲下限重: >> 3, 鋼捲上限重: >> 4.5, 壓花條件碼: >> -, 表面花紋: >> R, 綠色識別碼: >> -, 印刷輥號: >> -, 產品代碼: >> PPGL, 皮膜碼: >> -, 單位別: >> I, 油品種類: >> Z, 塗油量: >> Z, 包裝代碼: >> E0 , 保護膜碼: >> -, 客戶試片取樣型式: >> -, 調質碼: >> S, 套筒碼: >> P , 規格: >> A792SSGR80, 製造標準: >> ASTM, 表面處理劑種類: >> Z, 表面處理劑塗佈量: >> Z, 伸長率測試: >> N, 硬度測試碼: >> N, 抗拉強度測試: >> N, 降伏強度測試: >> N, 厚度變異: >> 0, 訂單正面顏色(五碼): >> SGT7Q, 正面漆膜厚: >> 25, 正面漆塗漆型式幾塗幾烤: >> 2, 修邊碼: >> Y, 重量碼: >> AW, 鋼捲捲向: >> O, 鍍層碼: >> AZ50, | F:保證1/2 ASTM 厚度公差
PPGL | 2503EFE012/006 | 1. 避免客戶下單用途別與色碼不符 (用途碼:COG001, 正面色碼:SL5564 不符)(OFP00029)-{.不符.} | 1. 製造標準為MS、ASTM或銷新加坡之訂單，若無技術指定優先用料，請優先使用國內料，勿使用ANFEN (OFP00406)-{.不符.} | 1. 製造標準為MS、ASTM或銷新加坡之訂單，若無技術指定優先用料，請優先使用國內料，勿使用ANFEN (OFP00406)-{.不符.} 2. 【提醒】！本單為直立式包裝，嚴禁鍍鋅或烤漆後以STAGGER捲取 (OFP00451)-{.不符.} 3. 此經銷商有簽訂1/2厚度公差保證(無厚度變異),請調整冷軋與鍍鋅厚度公差管制範圍. 保證 ASTM 厚度公差 (OFP00180)-{.不符.} | 訂單:2503EFE012/006 CPL <生產備註> 事項如下 . 除HGI/ HGL 訂單邊緣不噴油. 其餘皆側緣噴油 (RMK00285) | 訂單:2503EFE012/006 CR1 <生產備註> 事項如下 . 此經銷商保證平均厚度在1/2厚度公差內，厚度量測NG時，如單位長度符合範圍，請放行 (RMK00402) . 此客戶有保證 全板形 急峻度 ≦ 0.7% ( ≦ 12 I-UNIT ) (RMK00583) | 訂單:2503EFE012/006 CR2 <生產備註> 事項如下 . 此經銷商保證平均厚度在1/2厚度公差內，厚度量測NG時，如單位長度符合範圍，請放行 (RMK00402) . 此客戶有保證 全板形 急峻度 ≦ 0.7% ( ≦ 12 I-UNIT ) (RMK00583) | 訂單:2503EFE012/006 CG1 <生產備註> 事項如下 . 此經銷商保證平均厚度在1/2厚度公差內，厚度量測NG時，如單位長度符合範圍，請放行 (RMK00402) . 鍍層 AZ150 (含) 以上 , 鋅花等級 C~E 目標D，避免鋅花晶界明顯後續造成烤漆點狀未塗漆。 (RMK00565) . 此客戶有保證 全板形 急峻度 ≦ 0.7% ( ≦ 12 I-UNIT ) (RMK00583) | 訂單:2503EFE012/006 CG2 <生產備註> 事項如下 . 此經銷商保證平均厚度在1/2厚度公差內，厚度量測NG時，如單位長度符合範圍，請放行 (RMK00402) . 鍍層 AZ150 (含) 以上 , 鋅花等級 C~E 目標D，避免鋅花晶界明顯後續造成烤漆點狀未塗漆。 (RMK00565) . 此客戶有保證 全板形 急峻度 ≦ 0.7% ( ≦ 12 I-UNIT ) (RMK00583) | 訂單:2503EFE012/006 CC1 <生產備註> 事項如下 . ★★★本色屬10Y保固★★★ (RMK-E_CHIN) . 【留板】YCP 新色第一次生產！請留 "30 cm X全寬" 烤漆板一片。請貼標籤+寫YCP (RMK-E_CHIN) . 請品檢務必遵守 30CM*全寬*留1塊給LAB及1塊給塗料商，若背面非"B"字頭則各留2片 (RMK00105) . 品檢人員於LAB試片上註記測試物性耐久及曝曬 (RMK00105) . 【色差】1.1.此客戶對面漆(非B開頭之色碼)目視色差要求較高,請依限度樣本進行目視色差管制★--->發生過訴賠 (RMK00248) . 【色差】1.2.若針對特殊顏色需特別管理時，請品檢忽略1.1.的規定以特別規定為主 (RMK00248) . 此經銷商保證平均厚度在1/2厚度公差內，厚度量測NG時，如單位長度符合範圍，請放行 (RMK00402) . 【捲取】注意！本單為直立式包裝。禁用STAGGER捲取送包裝！送RCL重處理例外。 (RMK00512) . 此客戶有保證 全板形 急峻度 ≦ 0.7% ( ≦ 12 I-UNIT ) (RMK00583) | 訂單:2503EFE012/006 CC2 <生產備註> 事項如下 . ★★★本色屬10Y保固★★★ (RMK-E_CHIN) . 【留板】YCP 新色第一次生產！請留 "30 cm X全寬" 烤漆板一片。請貼標籤+寫YCP (RMK-E_CHIN) . 請品檢務必遵守 30CM*全寬*留1塊給LAB及1塊給塗料商，若背面非"B"字頭則各留2片 (RMK00105) . 品檢人員於LAB試片上註記測試物性耐久及曝曬 (RMK00105) . 【色差】1.1.此客戶對面漆(非B開頭之色碼)目視色差要求較高,請依限度樣本進行目視色差管制★--->發生過訴賠 (RMK00248) . 【色差】1.2.若針對特殊顏色需特別管理時，請品檢忽略1.1.的規定以特別規定為主 (RMK00248) . 此經銷商保證平均厚度在1/2厚度公差內，厚度量測NG時，如單位長度符合範圍，請放行 (RMK00402) . 【捲取】注意！本單為直立式包裝。禁用STAGGER捲取送包裝！送RCL重處理例外。 (RMK00512) . 此客戶有保證 全板形 急峻度 ≦ 0.7% ( ≦ 12 I-UNIT ) (RMK00583) | 訂單:2503EFE012/006 RCL <生產備註> 事項如下 . 【捲取】注意！本單為直立式包裝。禁用STAGGER捲取送包裝！送RCL重處理例外。 (RMK00512) | 訂單:2503EFE012/006 CCPK 無 <生產備註> 事項 | 訂單:2503EFE012/006 CGQC <品檢備註> 事項如下 . 鍍層 AZ150 (含) 以上 , 鋅花等級 C~E 目標D，避免鋅花晶界明顯後續造成烤漆點狀未塗漆。 (RMK00565) | 訂單:2503EFE012/006 CCQC <品檢備註> 事項如下 . ★★★本色屬10Y保固★★★ (RMK-E_CHIN) . 【留板】YCP 新色第一次生產！請留 "30 cm X全寬" 烤漆板一片。請貼標籤+寫YCP (RMK-E_CHIN) . 請品檢務必遵守 30CM*全寬*留1塊給LAB及1塊給塗料商，若背面非"B"字頭則各留2片 (RMK00105) . 【色差】1.1.此客戶對面漆(非B開頭之色碼)目視色差要求較高,請依限度樣本進行目視色差管制★--->發生過訴賠 (RMK00248) . 【色差】1.2.若針對特殊顏色需特別管理時，請品檢忽略1.1.的規定以特別規定為主 (RMK00248) . 【捲取】注意！本單為直立式包裝。禁用STAGGER捲取送包裝！送RCL重處理例外。 (RMK00512) | 訂單:2503EFE012/006 TOL 無 <生產備註> 事項 | 【留板】YCP 新色第一次生產！請留 "30 cm X全寬" 烤漆板一片。請貼標籤+寫YCP^^/CC1/CC2/CCQC/^^ <<.E_CHIN 2025/01/21 07:07.>> ★★★2024/12~2025/01 參考 YCP MAIL，這個顏色FOR 加拿大可以 10Y或20Y一般保固★★★^^ <<.E_CHIN 2025/01/21 07:29.>> ★★★本色屬10Y保固★★★^^/CC1/CC2/CCQC/ <<.E_CHIN 2025/01/21 07:46.>> | 訂單 2503EFE012/006 修改記錄如下: 20250117 16:15:08 (06023) 退火碼: >> H2, 用途碼: >> COG001, 背面標示: >> S000, 訂單背面顏色(五碼): >> BW73Z, 背面漆膜厚: >> NOM, 背面漆塗漆型式幾塗幾烤: >> 2, 鉻酸鹽: >> Z, 訂單厚度: >> 0.015, 訂單重: >> 40, 重量容許率(下限): >> 10, 重量容許率(上限): >> 10, 訂單寬度: >> 41, 鍍製方式: >> AC, 鋼捲內徑: >> 508, 鋼捲下限重: >> 3, 鋼捲上限重: >> 4.5, 壓花條件碼: >> -, 表面花紋: >> R, 綠色識別碼: >> -, 印刷輥號: >> -, 產品代碼: >> PPGL, 皮膜碼: >> -, 單位別: >> I, 油品種類: >> Z, 塗油量: >> Z, 包裝代碼: >> E0 , 保護膜碼: >> -, 客戶試片取樣型式: >> -, 調質碼: >> S, 套筒碼: >> P , 規格: >> A792SSGR80, 製造標準: >> ASTM, 表面處理劑種類: >> Z, 表面處理劑塗佈量: >> Z, 伸長率測試: >> N, 硬度測試碼: >> N, 抗拉強度測試: >> N, 降伏強度測試: >> N, 厚度變異: >> 0, 訂單正面顏色(五碼): >> SL556, 正面漆膜厚: >> 25, 正面漆塗漆型式幾塗幾烤: >> 2, 修邊碼: >> Y, 重量碼: >> AW, 鋼捲捲向: >> O, 鍍層碼: >> AZ50, | F:保證1/2 ASTM 厚度公差
PPGL | 2503EFE012/007 | 1. 避免客戶下單用途別與色碼不符 (用途碼:COG001, 正面色碼:SR6274 不符)(OFP00029)-{.不符.} | 1. 製造標準為MS、ASTM或銷新加坡之訂單，若無技術指定優先用料，請優先使用國內料，勿使用ANFEN (OFP00406)-{.不符.} | 1. 製造標準為MS、ASTM或銷新加坡之訂單，若無技術指定優先用料，請優先使用國內料，勿使用ANFEN (OFP00406)-{.不符.} 2. 【提醒】！本單為直立式包裝，嚴禁鍍鋅或烤漆後以STAGGER捲取 (OFP00451)-{.不符.} 3. 此經銷商有簽訂1/2厚度公差保證(無厚度變異),請調整冷軋與鍍鋅厚度公差管制範圍. 保證 ASTM 厚度公差 (OFP00180)-{.不符.} | 訂單:2503EFE012/007 CPL <生產備註> 事項如下 . 除HGI/ HGL 訂單邊緣不噴油. 其餘皆側緣噴油 (RMK00285) | 訂單:2503EFE012/007 CR1 <生產備註> 事項如下 . 此經銷商保證平均厚度在1/2厚度公差內，厚度量測NG時，如單位長度符合範圍，請放行 (RMK00402) . 此客戶有保證 全板形 急峻度 ≦ 0.7% ( ≦ 12 I-UNIT ) (RMK00583) | 訂單:2503EFE012/007 CR2 <生產備註> 事項如下 . 此經銷商保證平均厚度在1/2厚度公差內，厚度量測NG時，如單位長度符合範圍，請放行 (RMK00402) . 此客戶有保證 全板形 急峻度 ≦ 0.7% ( ≦ 12 I-UNIT ) (RMK00583) | 訂單:2503EFE012/007 CG1 <生產備註> 事項如下 . 此經銷商保證平均厚度在1/2厚度公差內，厚度量測NG時，如單位長度符合範圍，請放行 (RMK00402) . 鍍層 AZ150 (含) 以上 , 鋅花等級 C~E 目標D，避免鋅花晶界明顯後續造成烤漆點狀未塗漆。 (RMK00565) . 此客戶有保證 全板形 急峻度 ≦ 0.7% ( ≦ 12 I-UNIT ) (RMK00583) | 訂單:2503EFE012/007 CG2 <生產備註> 事項如下 . 此經銷商保證平均厚度在1/2厚度公差內，厚度量測NG時，如單位長度符合範圍，請放行 (RMK00402) . 鍍層 AZ150 (含) 以上 , 鋅花等級 C~E 目標D，避免鋅花晶界明顯後續造成烤漆點狀未塗漆。 (RMK00565) . 此客戶有保證 全板形 急峻度 ≦ 0.7% ( ≦ 12 I-UNIT ) (RMK00583) | 訂單:2503EFE012/007 CC1 <生產備註> 事項如下 . 【留板】YCP 新色第一次生產！請留 "30 cm X全寬" 烤漆板一片。請貼標籤+寫YCP (RMK-E_CHIN) . ★★★本色屬10Y保固★★★ (RMK-E_CHIN) . 請品檢務必遵守 30CM*全寬*留1塊給LAB及1塊給塗料商，若背面非"B"字頭則各留2片 (RMK00105) . 品檢人員於LAB試片上註記測試物性耐久及曝曬 (RMK00105) . 【色差】1.1.此客戶對面漆(非B開頭之色碼)目視色差要求較高,請依限度樣本進行目視色差管制★--->發生過訴賠 (RMK00248) . 【色差】1.2.若針對特殊顏色需特別管理時，請品檢忽略1.1.的規定以特別規定為主 (RMK00248) . 此經銷商保證平均厚度在1/2厚度公差內，厚度量測NG時，如單位長度符合範圍，請放行 (RMK00402) . 【捲取】注意！本單為直立式包裝。禁用STAGGER捲取送包裝！送RCL重處理例外。 (RMK00512) . 此客戶有保證 全板形 急峻度 ≦ 0.7% ( ≦ 12 I-UNIT ) (RMK00583) | 訂單:2503EFE012/007 CC2 <生產備註> 事項如下 . 【留板】YCP 新色第一次生產！請留 "30 cm X全寬" 烤漆板一片。請貼標籤+寫YCP (RMK-E_CHIN) . ★★★本色屬10Y保固★★★ (RMK-E_CHIN) . 請品檢務必遵守 30CM*全寬*留1塊給LAB及1塊給塗料商，若背面非"B"字頭則各留2片 (RMK00105) . 品檢人員於LAB試片上註記測試物性耐久及曝曬 (RMK00105) . 【色差】1.1.此客戶對面漆(非B開頭之色碼)目視色差要求較高,請依限度樣本進行目視色差管制★--->發生過訴賠 (RMK00248) . 【色差】1.2.若針對特殊顏色需特別管理時，請品檢忽略1.1.的規定以特別規定為主 (RMK00248) . 此經銷商保證平均厚度在1/2厚度公差內，厚度量測NG時，如單位長度符合範圍，請放行 (RMK00402) . 【捲取】注意！本單為直立式包裝。禁用STAGGER捲取送包裝！送RCL重處理例外。 (RMK00512) . 此客戶有保證 全板形 急峻度 ≦ 0.7% ( ≦ 12 I-UNIT ) (RMK00583) | 訂單:2503EFE012/007 RCL <生產備註> 事項如下 . 【捲取】注意！本單為直立式包裝。禁用STAGGER捲取送包裝！送RCL重處理例外。 (RMK00512) | 訂單:2503EFE012/007 CCPK 無 <生產備註> 事項 | 訂單:2503EFE012/007 CGQC <品檢備註> 事項如下 . 鍍層 AZ150 (含) 以上 , 鋅花等級 C~E 目標D，避免鋅花晶界明顯後續造成烤漆點狀未塗漆。 (RMK00565) | 訂單:2503EFE012/007 CCQC <品檢備註> 事項如下 . 【留板】YCP 新色第一次生產！請留 "30 cm X全寬" 烤漆板一片。請貼標籤+寫YCP (RMK-E_CHIN) . ★★★本色屬10Y保固★★★ (RMK-E_CHIN) . 請品檢務必遵守 30CM*全寬*留1塊給LAB及1塊給塗料商，若背面非"B"字頭則各留2片 (RMK00105) . 【色差】1.1.此客戶對面漆(非B開頭之色碼)目視色差要求較高,請依限度樣本進行目視色差管制★--->發生過訴賠 (RMK00248) . 【色差】1.2.若針對特殊顏色需特別管理時，請品檢忽略1.1.的規定以特別規定為主 (RMK00248) . 【捲取】注意！本單為直立式包裝。禁用STAGGER捲取送包裝！送RCL重處理例外。 (RMK00512) | 訂單:2503EFE012/007 TOL 無 <生產備註> 事項 | ★★★2024/12~2025/01 參考 YCP MAIL，這個顏色FOR 加拿大可以 10Y或20Y一般保固★★★^^ <<.E_CHIN 2025/01/21 07:36.>> ★★★本色屬10Y保固★★★^^/CC1/CC2/CCQC/^^ <<.E_CHIN 2025/01/21 07:46.>> 【留板】YCP 新色第一次生產！請留 "30 cm X全寬" 烤漆板一片。請貼標籤+寫YCP^^/CC1/CC2/CCQC/^^ <<.E_CHIN 2025/01/21 07:46.>> | 訂單 2503EFE012/007 修改記錄如下: 20250117 16:15:15 (06023) 退火碼: >> H2, 用途碼: >> COG001, 背面標示: >> S000, 訂單背面顏色(五碼): >> BW73Z, 背面漆膜厚: >> NOM, 背面漆塗漆型式幾塗幾烤: >> 2, 鉻酸鹽: >> Z, 訂單厚度: >> 0.015, 訂單重: >> 40, 重量容許率(下限): >> 10, 重量容許率(上限): >> 10, 訂單寬度: >> 41, 鍍製方式: >> AC, 鋼捲內徑: >> 508, 鋼捲下限重: >> 3, 鋼捲上限重: >> 4.5, 壓花條件碼: >> -, 表面花紋: >> R, 綠色識別碼: >> -, 印刷輥號: >> -, 產品代碼: >> PPGL, 皮膜碼: >> -, 單位別: >> I, 油品種類: >> Z, 塗油量: >> Z, 包裝代碼: >> E0 , 保護膜碼: >> -, 客戶試片取樣型式: >> -, 調質碼: >> S, 套筒碼: >> P , 規格: >> A792SSGR80, 製造標準: >> ASTM, 表面處理劑種類: >> Z, 表面處理劑塗佈量: >> Z, 伸長率測試: >> N, 硬度測試碼: >> N, 抗拉強度測試: >> N, 降伏強度測試: >> N, 厚度變異: >> 0, 訂單正面顏色(五碼): >> SR627, 正面漆膜厚: >> 25, 正面漆塗漆型式幾塗幾烤: >> 2, 修邊碼: >> Y, 重量碼: >> AW, 鋼捲捲向: >> O, 鍍層碼: >> AZ50, | F:保證1/2 ASTM 厚度公差
PPGL | 2503EFE012/008 |  | 1. 製造標準為MS、ASTM或銷新加坡之訂單，若無技術指定優先用料，請優先使用國內料，勿使用ANFEN (OFP00406)-{.不符.} | 1. 製造標準為MS、ASTM或銷新加坡之訂單，若無技術指定優先用料，請優先使用國內料，勿使用ANFEN (OFP00406)-{.不符.} 2. 【提醒】！本單為直立式包裝，嚴禁鍍鋅或烤漆後以STAGGER捲取 (OFP00451)-{.不符.} 3. ※超耐候一系列用途要確認是否有英制公差需求，有英制公差需求時選配碼用ON027※ (OFP00680)-{.不符.} 4. 此經銷商有簽訂1/2厚度公差保證(無厚度變異),請調整冷軋與鍍鋅厚度公差管制範圍. 保證 ASTM 厚度公差 (OFP00180)-{.不符.} | 訂單:2503EFE012/008 CPL <生產備註> 事項如下 . 除HGI/ HGL 訂單邊緣不噴油. 其餘皆側緣噴油 (RMK00285) | 訂單:2503EFE012/008 CR1 <生產備註> 事項如下 . 此經銷商保證平均厚度在1/2厚度公差內，厚度量測NG時，如單位長度符合範圍，請放行 (RMK00402) . 此客戶有保證 全板形 急峻度 ≦ 0.7% ( ≦ 12 I-UNIT ) (RMK00583) | 訂單:2503EFE012/008 CR2 <生產備註> 事項如下 . 此經銷商保證平均厚度在1/2厚度公差內，厚度量測NG時，如單位長度符合範圍，請放行 (RMK00402) . 此客戶有保證 全板形 急峻度 ≦ 0.7% ( ≦ 12 I-UNIT ) (RMK00583) | 訂單:2503EFE012/008 CG1 <生產備註> 事項如下 . 鍍鋅表面不可有鋅痕、壓痕、凹陷、及刮傷 、應變痕等。 (RMK00054) . 此經銷商保證平均厚度在1/2厚度公差內，厚度量測NG時，如單位長度符合範圍，請放行 (RMK00402) . 鍍層 AZ150 (含) 以上 , 鋅花等級 C~E 目標D，避免鋅花晶界明顯後續造成烤漆點狀未塗漆。 (RMK00565) . 此客戶有保證 全板形 急峻度 ≦ 0.7% ( ≦ 12 I-UNIT ) (RMK00583) | 訂單:2503EFE012/008 CG2 <生產備註> 事項如下 . 鍍鋅表面不可有鋅痕、壓痕、凹陷、及刮傷 、應變痕等。 (RMK00054) . 此經銷商保證平均厚度在1/2厚度公差內，厚度量測NG時，如單位長度符合範圍，請放行 (RMK00402) . 鍍層 AZ150 (含) 以上 , 鋅花等級 C~E 目標D，避免鋅花晶界明顯後續造成烤漆點狀未塗漆。 (RMK00565) . 此客戶有保證 全板形 急峻度 ≦ 0.7% ( ≦ 12 I-UNIT ) (RMK00583) | 訂單:2503EFE012/008 CC1 <生產備註> 事項如下 . 正面面漆(20U)及正面總膜厚(25U)要求管制90%以上之膜厚,未達標準降級. (RMK00054) . 若背面面漆(20U)及背面總膜厚(25U)時要求管制90%以上之膜厚,未達標準降級 (RMK00054) . 面漆=18U(90%)~請購基準22U(110%),標準板總膜厚=5+20U(100%面漆). (RMK00054) . 30CM*全寬*留1塊給LAB及1塊給塗料商, (RMK00054) . 【色差】1.1.此客戶對面漆(非B開頭之色碼)目視色差要求較高,請依限度樣本進行目視色差管制★--->發生過訴賠 (RMK00248) . 【色差】1.2.若針對特殊顏色需特別管理時，請品檢忽略1.1.的規定以特別規定為主 (RMK00248) . 此經銷商保證平均厚度在1/2厚度公差內，厚度量測NG時，如單位長度符合範圍，請放行 (RMK00402) . 【捲取】注意！本單為直立式包裝。禁用STAGGER捲取送包裝！送RCL重處理例外。 (RMK00512) . 此客戶有保證 全板形 急峻度 ≦ 0.7% ( ≦ 12 I-UNIT ) (RMK00583) | 訂單:2503EFE012/008 CC2 <生產備註> 事項如下 . 正面面漆(20U)及正面總膜厚(25U)要求管制90%以上之膜厚,未達標準降級. (RMK00054) . 若背面面漆(20U)及背面總膜厚(25U)時要求管制90%以上之膜厚,未達標準降級 (RMK00054) . 面漆=18U(90%)~請購基準22U(110%),標準板總膜厚=5+20U(100%面漆). (RMK00054) . 30CM*全寬*留1塊給LAB及1塊給塗料商, (RMK00054) . 【色差】1.1.此客戶對面漆(非B開頭之色碼)目視色差要求較高,請依限度樣本進行目視色差管制★--->發生過訴賠 (RMK00248) . 【色差】1.2.若針對特殊顏色需特別管理時，請品檢忽略1.1.的規定以特別規定為主 (RMK00248) . 此經銷商保證平均厚度在1/2厚度公差內，厚度量測NG時，如單位長度符合範圍，請放行 (RMK00402) . 【捲取】注意！本單為直立式包裝。禁用STAGGER捲取送包裝！送RCL重處理例外。 (RMK00512) . 此客戶有保證 全板形 急峻度 ≦ 0.7% ( ≦ 12 I-UNIT ) (RMK00583) | 訂單:2503EFE012/008 RCL <生產備註> 事項如下 . 【捲取】注意！本單為直立式包裝。禁用STAGGER捲取送包裝！送RCL重處理例外。 (RMK00512) | 訂單:2503EFE012/008 CCPK 無 <生產備註> 事項 | 訂單:2503EFE012/008 CGQC <品檢備註> 事項如下 . 鍍層 AZ150 (含) 以上 , 鋅花等級 C~E 目標D，避免鋅花晶界明顯後續造成烤漆點狀未塗漆。 (RMK00565) | 訂單:2503EFE012/008 CCQC <品檢備註> 事項如下 . 【色差】1.1.此客戶對面漆(非B開頭之色碼)目視色差要求較高,請依限度樣本進行目視色差管制★--->發生過訴賠 (RMK00248) . 【色差】1.2.若針對特殊顏色需特別管理時，請品檢忽略1.1.的規定以特別規定為主 (RMK00248) . 【捲取】注意！本單為直立式包裝。禁用STAGGER捲取送包裝！送RCL重處理例外。 (RMK00512) | 訂單:2503EFE012/008 TOL 無 <生產備註> 事項 |  | 訂單 2503EFE012/008 修改記錄如下: 20250117 16:15:22 (06023) 退火碼: >> H2, 用途碼: >> COG003, 背面標示: >> S000, 訂單背面顏色(五碼): >> BW73Z, 背面漆膜厚: >> NOM, 背面漆塗漆型式幾塗幾烤: >> 2, 鉻酸鹽: >> Z, 訂單厚度: >> 0.015, 訂單重: >> 20, 重量容許率(下限): >> 10, 重量容許率(上限): >> 10, 訂單寬度: >> 41, 鍍製方式: >> AC, 鋼捲內徑: >> 508, 鋼捲下限重: >> 3, 鋼捲上限重: >> 4.5, 壓花條件碼: >> -, 表面花紋: >> R, 綠色識別碼: >> -, 印刷輥號: >> -, 產品代碼: >> PPGL, 皮膜碼: >> -, 單位別: >> I, 油品種類: >> Z, 塗油量: >> Z, 包裝代碼: >> E0 , 保護膜碼: >> -, 客戶試片取樣型式: >> -, 調質碼: >> S, 套筒碼: >> P , 規格: >> A792SSGR80, 製造標準: >> ASTM, 表面處理劑種類: >> Z, 表面處理劑塗佈量: >> Z, 伸長率測試: >> N, 硬度測試碼: >> N, 抗拉強度測試: >> N, 降伏強度測試: >> N, 厚度變異: >> 0, 訂單正面顏色(五碼): >> SLH46, 正面漆膜厚: >> 25, 正面漆塗漆型式幾塗幾烤: >> 2, 修邊碼: >> Y, 重量碼: >> AW, 鋼捲捲向: >> O, 鍍層碼: >> AZ50, | F:保證1/2 ASTM 厚度公差
PPGL | 2503EFE012/009 |  | 1. 製造標準為MS、ASTM或銷新加坡之訂單，若無技術指定優先用料，請優先使用國內料，勿使用ANFEN (OFP00406)-{.不符.} | 1. 製造標準為MS、ASTM或銷新加坡之訂單，若無技術指定優先用料，請優先使用國內料，勿使用ANFEN (OFP00406)-{.不符.} 2. 【提醒】！本單為直立式包裝，嚴禁鍍鋅或烤漆後以STAGGER捲取 (OFP00451)-{.不符.} 3. ※超耐候一系列用途要確認是否有英制公差需求，有英制公差需求時選配碼用ON027※ (OFP00680)-{.不符.} 4. 此經銷商有簽訂1/2厚度公差保證(無厚度變異),請調整冷軋與鍍鋅厚度公差管制範圍. 保證 ASTM 厚度公差 (OFP00180)-{.不符.} | 訂單:2503EFE012/009 CPL <生產備註> 事項如下 . 除HGI/ HGL 訂單邊緣不噴油. 其餘皆側緣噴油 (RMK00285) | 訂單:2503EFE012/009 CR1 <生產備註> 事項如下 . 此經銷商保證平均厚度在1/2厚度公差內，厚度量測NG時，如單位長度符合範圍，請放行 (RMK00402) . 此客戶有保證 全板形 急峻度 ≦ 0.7% ( ≦ 12 I-UNIT ) (RMK00583) | 訂單:2503EFE012/009 CR2 <生產備註> 事項如下 . 此經銷商保證平均厚度在1/2厚度公差內，厚度量測NG時，如單位長度符合範圍，請放行 (RMK00402) . 此客戶有保證 全板形 急峻度 ≦ 0.7% ( ≦ 12 I-UNIT ) (RMK00583) | 訂單:2503EFE012/009 CG1 <生產備註> 事項如下 . 鍍鋅表面不可有鋅痕、壓痕、凹陷、及刮傷 、應變痕等。 (RMK00054) . 此經銷商保證平均厚度在1/2厚度公差內，厚度量測NG時，如單位長度符合範圍，請放行 (RMK00402) . 此客戶有保證 全板形 急峻度 ≦ 0.7% ( ≦ 12 I-UNIT ) (RMK00583) | 訂單:2503EFE012/009 CG2 <生產備註> 事項如下 . 鍍鋅表面不可有鋅痕、壓痕、凹陷、及刮傷 、應變痕等。 (RMK00054) . 此經銷商保證平均厚度在1/2厚度公差內，厚度量測NG時，如單位長度符合範圍，請放行 (RMK00402) . 此客戶有保證 全板形 急峻度 ≦ 0.7% ( ≦ 12 I-UNIT ) (RMK00583) | 訂單:2503EFE012/009 CC1 <生產備註> 事項如下 . 正面面漆(20U)及正面總膜厚(25U)要求管制90%以上之膜厚,未達標準降級. (RMK00054) . 若背面面漆(20U)及背面總膜厚(25U)時要求管制90%以上之膜厚,未達標準降級 (RMK00054) . 面漆=18U(90%)~請購基準22U(110%),標準板總膜厚=5+20U(100%面漆). (RMK00054) . 30CM*全寬*留1塊給LAB及1塊給塗料商, (RMK00054) . 【色差】1.1.此客戶對面漆(非B開頭之色碼)目視色差要求較高,請依限度樣本進行目視色差管制★--->發生過訴賠 (RMK00248) . 【色差】1.2.若針對特殊顏色需特別管理時，請品檢忽略1.1.的規定以特別規定為主 (RMK00248) . 此經銷商保證平均厚度在1/2厚度公差內，厚度量測NG時，如單位長度符合範圍，請放行 (RMK00402) . 【捲取】注意！本單為直立式包裝。禁用STAGGER捲取送包裝！送RCL重處理例外。 (RMK00512) . 【抽氣量】白色系在CC1生產時,FINISH抽氣量請設定250,如生產中發生色差b值異常升高,請股長再加大抽氣量因應 (RMK00560) . 此客戶有保證 全板形 急峻度 ≦ 0.7% ( ≦ 12 I-UNIT ) (RMK00583) | 訂單:2503EFE012/009 CC2 <生產備註> 事項如下 . 正面面漆(20U)及正面總膜厚(25U)要求管制90%以上之膜厚,未達標準降級. (RMK00054) . 若背面面漆(20U)及背面總膜厚(25U)時要求管制90%以上之膜厚,未達標準降級 (RMK00054) . 面漆=18U(90%)~請購基準22U(110%),標準板總膜厚=5+20U(100%面漆). (RMK00054) . 30CM*全寬*留1塊給LAB及1塊給塗料商, (RMK00054) . 【色差】1.1.此客戶對面漆(非B開頭之色碼)目視色差要求較高,請依限度樣本進行目視色差管制★--->發生過訴賠 (RMK00248) . 【色差】1.2.若針對特殊顏色需特別管理時，請品檢忽略1.1.的規定以特別規定為主 (RMK00248) . 此經銷商保證平均厚度在1/2厚度公差內，厚度量測NG時，如單位長度符合範圍，請放行 (RMK00402) . 【捲取】注意！本單為直立式包裝。禁用STAGGER捲取送包裝！送RCL重處理例外。 (RMK00512) . 【抽氣量】白色系在CC1生產時,FINISH抽氣量請設定250,如生產中發生色差b值異常升高,請股長再加大抽氣量因應 (RMK00560) . 此客戶有保證 全板形 急峻度 ≦ 0.7% ( ≦ 12 I-UNIT ) (RMK00583) | 訂單:2503EFE012/009 RCL <生產備註> 事項如下 . 【捲取】注意！本單為直立式包裝。禁用STAGGER捲取送包裝！送RCL重處理例外。 (RMK00512) | 訂單:2503EFE012/009 CCPK 無 <生產備註> 事項 | 訂單:2503EFE012/009 CGQC 無 <品檢備註> 事項 | 訂單:2503EFE012/009 CCQC <品檢備註> 事項如下 . 【色差】1.1.此客戶對面漆(非B開頭之色碼)目視色差要求較高,請依限度樣本進行目視色差管制★--->發生過訴賠 (RMK00248) . 【色差】1.2.若針對特殊顏色需特別管理時，請品檢忽略1.1.的規定以特別規定為主 (RMK00248) . 【捲取】注意！本單為直立式包裝。禁用STAGGER捲取送包裝！送RCL重處理例外。 (RMK00512) | 訂單:2503EFE012/009 TOL 無 <生產備註> 事項 |  | 訂單 2503EFE012/009 修改記錄如下: 20250117 16:15:29 (06023) 退火碼: >> S1, 用途碼: >> COG003, 背面標示: >> S000, 訂單背面顏色(五碼): >> BW73Z, 背面漆膜厚: >> NOM, 背面漆塗漆型式幾塗幾烤: >> 2, 鉻酸鹽: >> Z, 訂單厚度: >> 0.015, 訂單重: >> 40, 重量容許率(下限): >> 10, 重量容許率(上限): >> 10, 訂單寬度: >> 36, 鍍製方式: >> AC, 鋼捲內徑: >> 508, 鋼捲下限重: >> 3, 鋼捲上限重: >> 4.5, 壓花條件碼: >> -, 表面花紋: >> R, 綠色識別碼: >> -, 印刷輥號: >> -, 產品代碼: >> PPGL, 皮膜碼: >> -, 單位別: >> I, 油品種類: >> Z, 塗油量: >> Z, 包裝代碼: >> E0 , 保護膜碼: >> -, 客戶試片取樣型式: >> -, 調質碼: >> S, 套筒碼: >> P , 規格: >> A792SSGR33, 製造標準: >> ASTM, 表面處理劑種類: >> Z, 表面處理劑塗佈量: >> Z, 伸長率測試: >> N, 硬度測試碼: >> N, 抗拉強度測試: >> N, 降伏強度測試: >> N, 厚度變異: >> 0, 訂單正面顏色(五碼): >> SWH68, 正面漆膜厚: >> 25, 正面漆塗漆型式幾塗幾烤: >> 2, 修邊碼: >> Y, 重量碼: >> AW, 鋼捲捲向: >> O, 鍍層碼: >> AZ50, | F:保證1/2 ASTM 厚度公差
PPGL | 2503EFE012/010 |  | 1. 製造標準為MS、ASTM或銷新加坡之訂單，若無技術指定優先用料，請優先使用國內料，勿使用ANFEN (OFP00406)-{.不符.} | 1. 製造標準為MS、ASTM或銷新加坡之訂單，若無技術指定優先用料，請優先使用國內料，勿使用ANFEN (OFP00406)-{.不符.} 2. 【提醒】！本單為直立式包裝，嚴禁鍍鋅或烤漆後以STAGGER捲取 (OFP00451)-{.不符.} 3. ※超耐候一系列用途要確認是否有英制公差需求，有英制公差需求時選配碼用ON027※ (OFP00680)-{.不符.} 4. 此經銷商有簽訂1/2厚度公差保證(無厚度變異),請調整冷軋與鍍鋅厚度公差管制範圍. 保證 ASTM 厚度公差 (OFP00180)-{.不符.} | 訂單:2503EFE012/010 CPL <生產備註> 事項如下 . 除HGI/ HGL 訂單邊緣不噴油. 其餘皆側緣噴油 (RMK00285) | 訂單:2503EFE012/010 CR1 <生產備註> 事項如下 . 此經銷商保證平均厚度在1/2厚度公差內，厚度量測NG時，如單位長度符合範圍，請放行 (RMK00402) . 此客戶有保證 全板形 急峻度 ≦ 0.7% ( ≦ 12 I-UNIT ) (RMK00583) | 訂單:2503EFE012/010 CR2 <生產備註> 事項如下 . 此經銷商保證平均厚度在1/2厚度公差內，厚度量測NG時，如單位長度符合範圍，請放行 (RMK00402) . 此客戶有保證 全板形 急峻度 ≦ 0.7% ( ≦ 12 I-UNIT ) (RMK00583) | 訂單:2503EFE012/010 CG1 <生產備註> 事項如下 . 鍍鋅表面不可有鋅痕、壓痕、凹陷、及刮傷 、應變痕等。 (RMK00054) . 此經銷商保證平均厚度在1/2厚度公差內，厚度量測NG時，如單位長度符合範圍，請放行 (RMK00402) . 此客戶有保證 全板形 急峻度 ≦ 0.7% ( ≦ 12 I-UNIT ) (RMK00583) | 訂單:2503EFE012/010 CG2 <生產備註> 事項如下 . 鍍鋅表面不可有鋅痕、壓痕、凹陷、及刮傷 、應變痕等。 (RMK00054) . 此經銷商保證平均厚度在1/2厚度公差內，厚度量測NG時，如單位長度符合範圍，請放行 (RMK00402) . 此客戶有保證 全板形 急峻度 ≦ 0.7% ( ≦ 12 I-UNIT ) (RMK00583) | 訂單:2503EFE012/010 CC1 <生產備註> 事項如下 . 正面面漆(20U)及正面總膜厚(25U)要求管制90%以上之膜厚,未達標準降級. (RMK00054) . 若背面面漆(20U)及背面總膜厚(25U)時要求管制90%以上之膜厚,未達標準降級 (RMK00054) . 面漆=18U(90%)~請購基準22U(110%),標準板總膜厚=5+20U(100%面漆). (RMK00054) . 30CM*全寬*留1塊給LAB及1塊給塗料商, (RMK00054) . 【色差】1.1.此客戶對面漆(非B開頭之色碼)目視色差要求較高,請依限度樣本進行目視色差管制★--->發生過訴賠 (RMK00248) . 【色差】1.2.若針對特殊顏色需特別管理時，請品檢忽略1.1.的規定以特別規定為主 (RMK00248) . 此經銷商保證平均厚度在1/2厚度公差內，厚度量測NG時，如單位長度符合範圍，請放行 (RMK00402) . 【捲取】注意！本單為直立式包裝。禁用STAGGER捲取送包裝！送RCL重處理例外。 (RMK00512) . 此客戶有保證 全板形 急峻度 ≦ 0.7% ( ≦ 12 I-UNIT ) (RMK00583) | 訂單:2503EFE012/010 CC2 <生產備註> 事項如下 . 正面面漆(20U)及正面總膜厚(25U)要求管制90%以上之膜厚,未達標準降級. (RMK00054) . 若背面面漆(20U)及背面總膜厚(25U)時要求管制90%以上之膜厚,未達標準降級 (RMK00054) . 面漆=18U(90%)~請購基準22U(110%),標準板總膜厚=5+20U(100%面漆). (RMK00054) . 30CM*全寬*留1塊給LAB及1塊給塗料商, (RMK00054) . 【色差】1.1.此客戶對面漆(非B開頭之色碼)目視色差要求較高,請依限度樣本進行目視色差管制★--->發生過訴賠 (RMK00248) . 【色差】1.2.若針對特殊顏色需特別管理時，請品檢忽略1.1.的規定以特別規定為主 (RMK00248) . 此經銷商保證平均厚度在1/2厚度公差內，厚度量測NG時，如單位長度符合範圍，請放行 (RMK00402) . 【捲取】注意！本單為直立式包裝。禁用STAGGER捲取送包裝！送RCL重處理例外。 (RMK00512) . 此客戶有保證 全板形 急峻度 ≦ 0.7% ( ≦ 12 I-UNIT ) (RMK00583) | 訂單:2503EFE012/010 RCL <生產備註> 事項如下 . 【捲取】注意！本單為直立式包裝。禁用STAGGER捲取送包裝！送RCL重處理例外。 (RMK00512) | 訂單:2503EFE012/010 CCPK 無 <生產備註> 事項 | 訂單:2503EFE012/010 CGQC 無 <品檢備註> 事項 | 訂單:2503EFE012/010 CCQC <品檢備註> 事項如下 . 【色差】1.1.此客戶對面漆(非B開頭之色碼)目視色差要求較高,請依限度樣本進行目視色差管制★--->發生過訴賠 (RMK00248) . 【色差】1.2.若針對特殊顏色需特別管理時，請品檢忽略1.1.的規定以特別規定為主 (RMK00248) . 【捲取】注意！本單為直立式包裝。禁用STAGGER捲取送包裝！送RCL重處理例外。 (RMK00512) | 訂單:2503EFE012/010 TOL 無 <生產備註> 事項 |  | 訂單 2503EFE012/010 修改記錄如下: 20250117 16:15:36 (06023) 退火碼: >> S1, 用途碼: >> COG003, 背面標示: >> S000, 訂單背面顏色(五碼): >> BW73Z, 背面漆膜厚: >> NOM, 背面漆塗漆型式幾塗幾烤: >> 2, 鉻酸鹽: >> Z, 訂單厚度: >> 0.015, 訂單重: >> 20, 重量容許率(下限): >> 10, 重量容許率(上限): >> 10, 訂單寬度: >> 36, 鍍製方式: >> AC, 鋼捲內徑: >> 508, 鋼捲下限重: >> 3, 鋼捲上限重: >> 4.5, 壓花條件碼: >> -, 表面花紋: >> R, 綠色識別碼: >> -, 印刷輥號: >> -, 產品代碼: >> PPGL, 皮膜碼: >> -, 單位別: >> I, 油品種類: >> Z, 塗油量: >> Z, 包裝代碼: >> E0 , 保護膜碼: >> -, 客戶試片取樣型式: >> -, 調質碼: >> S, 套筒碼: >> P , 規格: >> A792SSGR33, 製造標準: >> ASTM, 表面處理劑種類: >> Z, 表面處理劑塗佈量: >> Z, 伸長率測試: >> N, 硬度測試碼: >> N, 抗拉強度測試: >> N, 降伏強度測試: >> N, 厚度變異: >> 0, 訂單正面顏色(五碼): >> SBH86, 正面漆膜厚: >> 25, 正面漆塗漆型式幾塗幾烤: >> 2, 修邊碼: >> Y, 重量碼: >> AW, 鋼捲捲向: >> O, 鍍層碼: >> AZ50, | F:保證1/2 ASTM 厚度公差
PPGL | 2503EFE013/001 | 1. ASTM 鍍製方式為MIN 與"最終產品保證1/2 ASTM 厚度公差"不能共存 (OFP00216)-{.不符.} | 1. 製造標準為MS、ASTM或銷新加坡之訂單，若無技術指定優先用料，請優先使用國內料，勿使用ANFEN (OFP00406)-{.不符.} 2. ★提醒！MIN訂單先不要配安丰料★ (OFP00664)-{.不符.} | 1. ASTM 鍍製方式為MIN 與"最終產品保證1/2 ASTM 厚度公差"不能共存 (OFP00216)-{.不符.} 2. 鍍製方式為 MIN 或 TMI 時, 冷軋厚度公差 請改為 " 1/2 厚度公差" (OFP00265)-{.不符.} 3. 製造標準為MS、ASTM或銷新加坡之訂單，若無技術指定優先用料，請優先使用國內料，勿使用ANFEN (OFP00406)-{.不符.} 4. 【提醒】！本單為直立式包裝，嚴禁鍍鋅或烤漆後以STAGGER捲取 (OFP00451)-{.不符.} 5. ★提醒！MIN訂單先不要配安丰料★ (OFP00664)-{.不符.} 6. ※超耐候一系列用途要確認是否有英制公差需求，有英制公差需求時選配碼用ON027※ (OFP00680)-{.不符.} | 訂單:2503EFE013/001 CPL <生產備註> 事項如下 . 除HGI/ HGL 訂單邊緣不噴油. 其餘皆側緣噴油 (RMK00285) | 訂單:2503EFE013/001 CR1 無 <生產備註> 事項 | 訂單:2503EFE013/001 CR2 無 <生產備註> 事項 | 訂單:2503EFE013/001 CG1 <生產備註> 事項如下 . 【板形】 FLATNESS 板形≦12 I-UNIT（≦0.7％） (RMK-E_CHIN) . 鍍鋅表面不可有鋅痕、壓痕、凹陷、及刮傷 、應變痕等。 (RMK00054) . 鍍製方式 MIN 訂單. (RMK00073) . 鍍層 AZ150 (含) 以上 , 鋅花等級 C~E 目標D，避免鋅花晶界明顯後續造成烤漆點狀未塗漆。 (RMK00565) . MIN訂單為平均厚度放行，實測厚度NG時，如單位長度符合範圍，請放行 (RMK00585) . ★【弓形度】★該客戶有弓形度異常缺陷抱怨，請注意板型控制與未經整平區域要切除乾淨，且板型異常之鋼捲不得一級放行 (RMK00620) | 訂單:2503EFE013/001 CG2 <生產備註> 事項如下 . 【板形】 FLATNESS 板形≦12 I-UNIT（≦0.7％） (RMK-E_CHIN) . 鍍鋅表面不可有鋅痕、壓痕、凹陷、及刮傷 、應變痕等。 (RMK00054) . 鍍製方式 MIN 訂單. (RMK00073) . 鍍層 AZ150 (含) 以上 , 鋅花等級 C~E 目標D，避免鋅花晶界明顯後續造成烤漆點狀未塗漆。 (RMK00565) . MIN訂單為平均厚度放行，實測厚度NG時，如單位長度符合範圍，請放行 (RMK00585) . ★【弓形度】★該客戶有弓形度異常缺陷抱怨，請注意板型控制與未經整平區域要切除乾淨，且板型異常之鋼捲不得一級放行 (RMK00620) | 訂單:2503EFE013/001 CC1 <生產備註> 事項如下 . 【板形】 FLATNESS 板形≦12 I-UNIT（≦0.7％） (RMK-E_CHIN) . 【水痕】因YCP 近似深黑色水痕可能嚴重，因此指定CC1生產注意W/Q 使用純水與水量控制 (RMK-E_CHIN) . 正面面漆(20U)及正面總膜厚(25U)要求管制90%以上之膜厚,未達標準降級. (RMK00054) . 若背面面漆(20U)及背面總膜厚(25U)時要求管制90%以上之膜厚,未達標準降級 (RMK00054) . 面漆=18U(90%)~請購基準22U(110%),標準板總膜厚=5+20U(100%面漆). (RMK00054) . 30CM*全寬*留1塊給LAB及1塊給塗料商, (RMK00054) . 鍍製方式 MIN 訂單. (RMK00073) . 【捲取】注意！本單為直立式包裝。禁用STAGGER捲取送包裝！送RCL重處理例外。 (RMK00512) . MIN訂單為平均厚度放行，實測厚度NG時，如單位長度符合範圍，請放行 (RMK00585) . ★【弓形度】★該客戶有弓形度異常缺陷抱怨，請注意板型控制與未經整平區域要切除乾淨，且板型異常之鋼捲不得一級放行 (RMK00620) | 訂單:2503EFE013/001 CC2 <生產備註> 事項如下 . 【板形】 FLATNESS 板形≦12 I-UNIT（≦0.7％） (RMK-E_CHIN) . 【水痕】因YCP 近似深黑色水痕可能嚴重，因此指定CC1生產注意W/Q 使用純水與水量控制 (RMK-E_CHIN) . 正面面漆(20U)及正面總膜厚(25U)要求管制90%以上之膜厚,未達標準降級. (RMK00054) . 若背面面漆(20U)及背面總膜厚(25U)時要求管制90%以上之膜厚,未達標準降級 (RMK00054) . 面漆=18U(90%)~請購基準22U(110%),標準板總膜厚=5+20U(100%面漆). (RMK00054) . 30CM*全寬*留1塊給LAB及1塊給塗料商, (RMK00054) . 鍍製方式 MIN 訂單. (RMK00073) . 【捲取】注意！本單為直立式包裝。禁用STAGGER捲取送包裝！送RCL重處理例外。 (RMK00512) . MIN訂單為平均厚度放行，實測厚度NG時，如單位長度符合範圍，請放行 (RMK00585) . ★【弓形度】★該客戶有弓形度異常缺陷抱怨，請注意板型控制與未經整平區域要切除乾淨，且板型異常之鋼捲不得一級放行 (RMK00620) | 訂單:2503EFE013/001 RCL <生產備註> 事項如下 . 【捲取】注意！本單為直立式包裝。禁用STAGGER捲取送包裝！送RCL重處理例外。 (RMK00512) | 訂單:2503EFE013/001 CCPK 無 <生產備註> 事項 | 訂單:2503EFE013/001 CGQC <品檢備註> 事項如下 . 【板形】 FLATNESS 板形≦12 I-UNIT（≦0.7％） (RMK-E_CHIN) . 鍍層 AZ150 (含) 以上 , 鋅花等級 C~E 目標D，避免鋅花晶界明顯後續造成烤漆點狀未塗漆。 (RMK00565) . ★【弓形度】★該客戶有弓形度異常缺陷抱怨，請注意板型控制與未經整平區域要切除乾淨，且板型異常之鋼捲不得一級放行 (RMK00620) | 訂單:2503EFE013/001 CCQC <品檢備註> 事項如下 . 【板形】 FLATNESS 板形≦12 I-UNIT（≦0.7％） (RMK-E_CHIN) . 【水痕】因YCP 近似深黑色水痕可能嚴重，因此指定CC1生產注意W/Q 使用純水與水量控制 (RMK-E_CHIN) . 【捲取】注意！本單為直立式包裝。禁用STAGGER捲取送包裝！送RCL重處理例外。 (RMK00512) . ★【弓形度】★該客戶有弓形度異常缺陷抱怨，請注意板型控制與未經整平區域要切除乾淨，且板型異常之鋼捲不得一級放行 (RMK00620) | 訂單:2503EFE013/001 TOL 無 <生產備註> 事項 | 【水痕】因YCP 近似深黑色水痕可能嚴重，因此指定CC1生產注意W/Q 使用純水與水量控制^^/CC1/CC2/CCQC/^^ <<.E_CHIN 2025/01/22 11:10.>> 【板形】 FLATNESS 板形≦12 I-UNIT（≦0.7％）^^/CG1/CG2/CC1/CC2/CGQC/CCQC/^^ <<.E_CHIN 2025/01/22 11:11.>> | 訂單 2503EFE013/001 修改記錄如下: 20250122 09:33:07 (22021) 退火碼: >> H2, 用途碼: >> COG007, 背面標示: >> S000, 訂單背面顏色(五碼): >> BW57Y, 背面漆膜厚: >> 12.5, 背面漆塗漆型式幾塗幾烤: >> 2, 鉻酸鹽: >> Z, 訂單厚度: >> 0.0142, 訂單重: >> 40, 重量容許率(下限): >> 10, 重量容許率(上限): >> 10, 訂單寬度: >> 40.875, 鍍製方式: >> MIN, 鋼捲內徑: >> 508, 鋼捲下限重: >> 3, 鋼捲上限重: >> 4.5, 壓花條件碼: >> -, 表面花紋: >> R, 綠色識別碼: >> -, 印刷輥號: >> -, 產品代碼: >> PPGL, 皮膜碼: >> -, 單位別: >> I, 油品種類: >> Z, 塗油量: >> Z, 包裝代碼: >> E0 , 保護膜碼: >> -, 客戶試片取樣型式: >> -, 調質碼: >> S, 套筒碼: >> P , 規格: >> A792SSGR80, 製造標準: >> ASTM, 表面處理劑種類: >> Z, 表面處理劑塗佈量: >> Z, 伸長率測試: >> N, 硬度測試碼: >> N, 抗拉強度測試: >> N, 降伏強度測試: >> N, 厚度變異: >> 0, 訂單正面顏色(五碼): >> SYG8Q, 正面漆膜厚: >> 25, 正面漆塗漆型式幾塗幾烤: >> 2, 修邊碼: >> Y, 重量碼: >> AW, 鋼捲捲向: >> O, 鍍層碼: >> AZ50, | *:
PPGL | 2503EFE013/003 | 1. ASTM 鍍製方式為MIN 與"最終產品保證1/2 ASTM 厚度公差"不能共存 (OFP00216)-{.不符.} | 1. 製造標準為MS、ASTM或銷新加坡之訂單，若無技術指定優先用料，請優先使用國內料，勿使用ANFEN (OFP00406)-{.不符.} 2. ★提醒！MIN訂單先不要配安丰料★ (OFP00664)-{.不符.} | 1. ASTM 鍍製方式為MIN 與"最終產品保證1/2 ASTM 厚度公差"不能共存 (OFP00216)-{.不符.} 2. 鍍製方式為 MIN 或 TMI 時, 冷軋厚度公差 請改為 " 1/2 厚度公差" (OFP00265)-{.不符.} 3. 製造標準為MS、ASTM或銷新加坡之訂單，若無技術指定優先用料，請優先使用國內料，勿使用ANFEN (OFP00406)-{.不符.} 4. 【提醒】！本單為直立式包裝，嚴禁鍍鋅或烤漆後以STAGGER捲取 (OFP00451)-{.不符.} 5. ★提醒！MIN訂單先不要配安丰料★ (OFP00664)-{.不符.} 6. ※超耐候一系列用途要確認是否有英制公差需求，有英制公差需求時選配碼用ON027※ (OFP00680)-{.不符.} | 訂單:2503EFE013/003 CPL <生產備註> 事項如下 . 除HGI/ HGL 訂單邊緣不噴油. 其餘皆側緣噴油 (RMK00285) | 訂單:2503EFE013/003 CR1 無 <生產備註> 事項 | 訂單:2503EFE013/003 CR2 無 <生產備註> 事項 | 訂單:2503EFE013/003 CG1 <生產備註> 事項如下 . 【板形】 FLATNESS 板形≦12 I-UNIT（≦0.7％） (RMK-E_CHIN) . 鍍鋅表面不可有鋅痕、壓痕、凹陷、及刮傷 、應變痕等。 (RMK00054) . 鍍製方式 MIN 訂單. (RMK00073) . 鍍層 AZ150 (含) 以上 , 鋅花等級 C~E 目標D，避免鋅花晶界明顯後續造成烤漆點狀未塗漆。 (RMK00565) . MIN訂單為平均厚度放行，實測厚度NG時，如單位長度符合範圍，請放行 (RMK00585) . ★【弓形度】★該客戶有弓形度異常缺陷抱怨，請注意板型控制與未經整平區域要切除乾淨，且板型異常之鋼捲不得一級放行 (RMK00620) | 訂單:2503EFE013/003 CG2 <生產備註> 事項如下 . 【板形】 FLATNESS 板形≦12 I-UNIT（≦0.7％） (RMK-E_CHIN) . 鍍鋅表面不可有鋅痕、壓痕、凹陷、及刮傷 、應變痕等。 (RMK00054) . 鍍製方式 MIN 訂單. (RMK00073) . 鍍層 AZ150 (含) 以上 , 鋅花等級 C~E 目標D，避免鋅花晶界明顯後續造成烤漆點狀未塗漆。 (RMK00565) . MIN訂單為平均厚度放行，實測厚度NG時，如單位長度符合範圍，請放行 (RMK00585) . ★【弓形度】★該客戶有弓形度異常缺陷抱怨，請注意板型控制與未經整平區域要切除乾淨，且板型異常之鋼捲不得一級放行 (RMK00620) | 訂單:2503EFE013/003 CC1 <生產備註> 事項如下 . 【留板】YCP 新色第一次生產！請留 "30 cm X全寬" 烤漆板一片。請貼標籤+寫YCP (RMK-E_CHIN) . 【板形】 FLATNESS 板形≦12 I-UNIT（≦0.7％） (RMK-E_CHIN) . 正面面漆(20U)及正面總膜厚(25U)要求管制90%以上之膜厚,未達標準降級. (RMK00054) . 若背面面漆(20U)及背面總膜厚(25U)時要求管制90%以上之膜厚,未達標準降級 (RMK00054) . 面漆=18U(90%)~請購基準22U(110%),標準板總膜厚=5+20U(100%面漆). (RMK00054) . 30CM*全寬*留1塊給LAB及1塊給塗料商, (RMK00054) . 鍍製方式 MIN 訂單. (RMK00073) . 【捲取】注意！本單為直立式包裝。禁用STAGGER捲取送包裝！送RCL重處理例外。 (RMK00512) . MIN訂單為平均厚度放行，實測厚度NG時，如單位長度符合範圍，請放行 (RMK00585) . ★【弓形度】★該客戶有弓形度異常缺陷抱怨，請注意板型控制與未經整平區域要切除乾淨，且板型異常之鋼捲不得一級放行 (RMK00620) | 訂單:2503EFE013/003 CC2 <生產備註> 事項如下 . 【留板】YCP 新色第一次生產！請留 "30 cm X全寬" 烤漆板一片。請貼標籤+寫YCP (RMK-E_CHIN) . 【板形】 FLATNESS 板形≦12 I-UNIT（≦0.7％） (RMK-E_CHIN) . 正面面漆(20U)及正面總膜厚(25U)要求管制90%以上之膜厚,未達標準降級. (RMK00054) . 若背面面漆(20U)及背面總膜厚(25U)時要求管制90%以上之膜厚,未達標準降級 (RMK00054) . 面漆=18U(90%)~請購基準22U(110%),標準板總膜厚=5+20U(100%面漆). (RMK00054) . 30CM*全寬*留1塊給LAB及1塊給塗料商, (RMK00054) . 鍍製方式 MIN 訂單. (RMK00073) . 【捲取】注意！本單為直立式包裝。禁用STAGGER捲取送包裝！送RCL重處理例外。 (RMK00512) . MIN訂單為平均厚度放行，實測厚度NG時，如單位長度符合範圍，請放行 (RMK00585) . ★【弓形度】★該客戶有弓形度異常缺陷抱怨，請注意板型控制與未經整平區域要切除乾淨，且板型異常之鋼捲不得一級放行 (RMK00620) | 訂單:2503EFE013/003 RCL <生產備註> 事項如下 . 【捲取】注意！本單為直立式包裝。禁用STAGGER捲取送包裝！送RCL重處理例外。 (RMK00512) | 訂單:2503EFE013/003 CCPK 無 <生產備註> 事項 | 訂單:2503EFE013/003 CGQC <品檢備註> 事項如下 . 【板形】 FLATNESS 板形≦12 I-UNIT（≦0.7％） (RMK-E_CHIN) . 鍍層 AZ150 (含) 以上 , 鋅花等級 C~E 目標D，避免鋅花晶界明顯後續造成烤漆點狀未塗漆。 (RMK00565) . ★【弓形度】★該客戶有弓形度異常缺陷抱怨，請注意板型控制與未經整平區域要切除乾淨，且板型異常之鋼捲不得一級放行 (RMK00620) | 訂單:2503EFE013/003 CCQC <品檢備註> 事項如下 . 【留板】YCP 新色第一次生產！請留 "30 cm X全寬" 烤漆板一片。請貼標籤+寫YCP (RMK-E_CHIN) . 【板形】 FLATNESS 板形≦12 I-UNIT（≦0.7％） (RMK-E_CHIN) . 【捲取】注意！本單為直立式包裝。禁用STAGGER捲取送包裝！送RCL重處理例外。 (RMK00512) . ★【弓形度】★該客戶有弓形度異常缺陷抱怨，請注意板型控制與未經整平區域要切除乾淨，且板型異常之鋼捲不得一級放行 (RMK00620) | 訂單:2503EFE013/003 TOL 無 <生產備註> 事項 | 【板形】 FLATNESS 板形≦12 I-UNIT（≦0.7％）^^/CG1/CG2/CC1/CC2/CGQC/CCQC/^^ <<.E_CHIN 2025/01/22 11:16.>> 【留板】YCP 新色第一次生產！請留 "30 cm X全寬" 烤漆板一片。請貼標籤+寫YCP^^/CC1/CC2/CCQC/^^ <<.E_CHIN 2025/01/22 11:36.>> | 訂單 2503EFE013/003 修改記錄如下: 20250122 09:33:54 (22021) 退火碼: >> H2, 用途碼: >> COG007, 背面標示: >> S000, 訂單背面顏色(五碼): >> BW57Y, 背面漆膜厚: >> 12.5, 背面漆塗漆型式幾塗幾烤: >> 2, 鉻酸鹽: >> Z, 訂單厚度: >> 0.0142, 訂單重: >> 40, 重量容許率(下限): >> 10, 重量容許率(上限): >> 10, 訂單寬度: >> 40.875, 鍍製方式: >> MIN, 鋼捲內徑: >> 508, 鋼捲下限重: >> 3, 鋼捲上限重: >> 4.5, 壓花條件碼: >> -, 表面花紋: >> R, 綠色識別碼: >> -, 印刷輥號: >> -, 產品代碼: >> PPGL, 皮膜碼: >> -, 單位別: >> I, 油品種類: >> Z, 塗油量: >> Z, 包裝代碼: >> E0 , 保護膜碼: >> -, 客戶試片取樣型式: >> -, 調質碼: >> S, 套筒碼: >> P , 規格: >> A792SSGR80, 製造標準: >> ASTM, 表面處理劑種類: >> Z, 表面處理劑塗佈量: >> Z, 伸長率測試: >> N, 硬度測試碼: >> N, 抗拉強度測試: >> N, 降伏強度測試: >> N, 厚度變異: >> 0, 訂單正面顏色(五碼): >> SBG8P, 正面漆膜厚: >> 25, 正面漆塗漆型式幾塗幾烤: >> 2, 修邊碼: >> Y, 重量碼: >> AW, 鋼捲捲向: >> O, 鍍層碼: >> AZ50, | *:
PPGL | 2503EFE013/004 | 1. ASTM 鍍製方式為MIN 與"最終產品保證1/2 ASTM 厚度公差"不能共存 (OFP00216)-{.不符.} | 1. 製造標準為MS、ASTM或銷新加坡之訂單，若無技術指定優先用料，請優先使用國內料，勿使用ANFEN (OFP00406)-{.不符.} 2. ★提醒！MIN訂單先不要配安丰料★ (OFP00664)-{.不符.} | 1. ASTM 鍍製方式為MIN 與"最終產品保證1/2 ASTM 厚度公差"不能共存 (OFP00216)-{.不符.} 2. 鍍製方式為 MIN 或 TMI 時, 冷軋厚度公差 請改為 " 1/2 厚度公差" (OFP00265)-{.不符.} 3. 製造標準為MS、ASTM或銷新加坡之訂單，若無技術指定優先用料，請優先使用國內料，勿使用ANFEN (OFP00406)-{.不符.} 4. 【提醒】！本單為直立式包裝，嚴禁鍍鋅或烤漆後以STAGGER捲取 (OFP00451)-{.不符.} 5. ★提醒！MIN訂單先不要配安丰料★ (OFP00664)-{.不符.} 6. ※超耐候一系列用途要確認是否有英制公差需求，有英制公差需求時選配碼用ON027※ (OFP00680)-{.不符.} | 訂單:2503EFE013/004 CPL <生產備註> 事項如下 . 除HGI/ HGL 訂單邊緣不噴油. 其餘皆側緣噴油 (RMK00285) | 訂單:2503EFE013/004 CR1 無 <生產備註> 事項 | 訂單:2503EFE013/004 CR2 無 <生產備註> 事項 | 訂單:2503EFE013/004 CG1 <生產備註> 事項如下 . 【板形】 FLATNESS 板形≦12 I-UNIT（≦0.7％） (RMK-E_CHIN) . 鍍鋅表面不可有鋅痕、壓痕、凹陷、及刮傷 、應變痕等。 (RMK00054) . 鍍製方式 MIN 訂單. (RMK00073) . 鍍層 AZ150 (含) 以上 , 鋅花等級 C~E 目標D，避免鋅花晶界明顯後續造成烤漆點狀未塗漆。 (RMK00565) . MIN訂單為平均厚度放行，實測厚度NG時，如單位長度符合範圍，請放行 (RMK00585) . ★【弓形度】★該客戶有弓形度異常缺陷抱怨，請注意板型控制與未經整平區域要切除乾淨，且板型異常之鋼捲不得一級放行 (RMK00620) | 訂單:2503EFE013/004 CG2 <生產備註> 事項如下 . 【板形】 FLATNESS 板形≦12 I-UNIT（≦0.7％） (RMK-E_CHIN) . 鍍鋅表面不可有鋅痕、壓痕、凹陷、及刮傷 、應變痕等。 (RMK00054) . 鍍製方式 MIN 訂單. (RMK00073) . 鍍層 AZ150 (含) 以上 , 鋅花等級 C~E 目標D，避免鋅花晶界明顯後續造成烤漆點狀未塗漆。 (RMK00565) . MIN訂單為平均厚度放行，實測厚度NG時，如單位長度符合範圍，請放行 (RMK00585) . ★【弓形度】★該客戶有弓形度異常缺陷抱怨，請注意板型控制與未經整平區域要切除乾淨，且板型異常之鋼捲不得一級放行 (RMK00620) | 訂單:2503EFE013/004 CC1 <生產備註> 事項如下 . 【板形】 FLATNESS 板形≦12 I-UNIT（≦0.7％） (RMK-E_CHIN) . 正面面漆(20U)及正面總膜厚(25U)要求管制90%以上之膜厚,未達標準降級. (RMK00054) . 若背面面漆(20U)及背面總膜厚(25U)時要求管制90%以上之膜厚,未達標準降級 (RMK00054) . 面漆=18U(90%)~請購基準22U(110%),標準板總膜厚=5+20U(100%面漆). (RMK00054) . 30CM*全寬*留1塊給LAB及1塊給塗料商, (RMK00054) . 鍍製方式 MIN 訂單. (RMK00073) . 【捲取】注意！本單為直立式包裝。禁用STAGGER捲取送包裝！送RCL重處理例外。 (RMK00512) . MIN訂單為平均厚度放行，實測厚度NG時，如單位長度符合範圍，請放行 (RMK00585) . ★【弓形度】★該客戶有弓形度異常缺陷抱怨，請注意板型控制與未經整平區域要切除乾淨，且板型異常之鋼捲不得一級放行 (RMK00620) | 訂單:2503EFE013/004 CC2 <生產備註> 事項如下 . 【板形】 FLATNESS 板形≦12 I-UNIT（≦0.7％） (RMK-E_CHIN) . 正面面漆(20U)及正面總膜厚(25U)要求管制90%以上之膜厚,未達標準降級. (RMK00054) . 若背面面漆(20U)及背面總膜厚(25U)時要求管制90%以上之膜厚,未達標準降級 (RMK00054) . 面漆=18U(90%)~請購基準22U(110%),標準板總膜厚=5+20U(100%面漆). (RMK00054) . 30CM*全寬*留1塊給LAB及1塊給塗料商, (RMK00054) . 鍍製方式 MIN 訂單. (RMK00073) . 【捲取】注意！本單為直立式包裝。禁用STAGGER捲取送包裝！送RCL重處理例外。 (RMK00512) . MIN訂單為平均厚度放行，實測厚度NG時，如單位長度符合範圍，請放行 (RMK00585) . ★【弓形度】★該客戶有弓形度異常缺陷抱怨，請注意板型控制與未經整平區域要切除乾淨，且板型異常之鋼捲不得一級放行 (RMK00620) | 訂單:2503EFE013/004 RCL <生產備註> 事項如下 . 【捲取】注意！本單為直立式包裝。禁用STAGGER捲取送包裝！送RCL重處理例外。 (RMK00512) | 訂單:2503EFE013/004 CCPK 無 <生產備註> 事項 | 訂單:2503EFE013/004 CGQC <品檢備註> 事項如下 . 【板形】 FLATNESS 板形≦12 I-UNIT（≦0.7％） (RMK-E_CHIN) . 鍍層 AZ150 (含) 以上 , 鋅花等級 C~E 目標D，避免鋅花晶界明顯後續造成烤漆點狀未塗漆。 (RMK00565) . ★【弓形度】★該客戶有弓形度異常缺陷抱怨，請注意板型控制與未經整平區域要切除乾淨，且板型異常之鋼捲不得一級放行 (RMK00620) | 訂單:2503EFE013/004 CCQC <品檢備註> 事項如下 . 【板形】 FLATNESS 板形≦12 I-UNIT（≦0.7％） (RMK-E_CHIN) . 【捲取】注意！本單為直立式包裝。禁用STAGGER捲取送包裝！送RCL重處理例外。 (RMK00512) . ★【弓形度】★該客戶有弓形度異常缺陷抱怨，請注意板型控制與未經整平區域要切除乾淨，且板型異常之鋼捲不得一級放行 (RMK00620) | 訂單:2503EFE013/004 TOL 無 <生產備註> 事項 | 【板形】 FLATNESS 板形≦12 I-UNIT（≦0.7％）^^/CG1/CG2/CC1/CC2/CGQC/CCQC/^^ <<.E_CHIN 2025/01/22 11:16.>> | 訂單 2503EFE013/004 修改記錄如下: 20250122 09:34:08 (22021) 退火碼: >> H2, 用途碼: >> COG003, 背面標示: >> S000, 訂單背面顏色(五碼): >> BW57Y, 背面漆膜厚: >> 12.5, 背面漆塗漆型式幾塗幾烤: >> 2, 鉻酸鹽: >> Z, 訂單厚度: >> 0.0142, 訂單重: >> 40, 重量容許率(下限): >> 10, 重量容許率(上限): >> 10, 訂單寬度: >> 40.875, 鍍製方式: >> MIN, 鋼捲內徑: >> 508, 鋼捲下限重: >> 3, 鋼捲上限重: >> 4.5, 壓花條件碼: >> -, 表面花紋: >> R, 綠色識別碼: >> -, 印刷輥號: >> -, 產品代碼: >> PPGL, 皮膜碼: >> -, 單位別: >> I, 油品種類: >> Z, 塗油量: >> Z, 包裝代碼: >> E0 , 保護膜碼: >> -, 客戶試片取樣型式: >> -, 調質碼: >> S, 套筒碼: >> P , 規格: >> A792SSGR80, 製造標準: >> ASTM, 表面處理劑種類: >> Z, 表面處理劑塗佈量: >> Z, 伸長率測試: >> N, 硬度測試碼: >> N, 抗拉強度測試: >> N, 降伏強度測試: >> N, 厚度變異: >> 0, 訂單正面顏色(五碼): >> SYS4X, 正面漆膜厚: >> 25, 正面漆塗漆型式幾塗幾烤: >> 2, 修邊碼: >> Y, 重量碼: >> AW, 鋼捲捲向: >> O, 鍍層碼: >> AZ50, | *:
PPGL | 2503EFE013/005 | 1. ASTM 鍍製方式為MIN 與"最終產品保證1/2 ASTM 厚度公差"不能共存 (OFP00216)-{.不符.} 2. 避免客戶下單用途別與色碼不符 (用途碼:COG007, 正面色碼:SBG6V4 不符)(OFP00029)-{.不符.} | 1. 製造標準為MS、ASTM或銷新加坡之訂單，若無技術指定優先用料，請優先使用國內料，勿使用ANFEN (OFP00406)-{.不符.} 2. ★提醒！MIN訂單先不要配安丰料★ (OFP00664)-{.不符.} | 1. ASTM 鍍製方式為MIN 與"最終產品保證1/2 ASTM 厚度公差"不能共存 (OFP00216)-{.不符.} 2. 鍍製方式為 MIN 或 TMI 時, 冷軋厚度公差 請改為 " 1/2 厚度公差" (OFP00265)-{.不符.} 3. 製造標準為MS、ASTM或銷新加坡之訂單，若無技術指定優先用料，請優先使用國內料，勿使用ANFEN (OFP00406)-{.不符.} 4. 【提醒】！本單為直立式包裝，嚴禁鍍鋅或烤漆後以STAGGER捲取 (OFP00451)-{.不符.} 5. ★提醒！MIN訂單先不要配安丰料★ (OFP00664)-{.不符.} 6. ※超耐候一系列用途要確認是否有英制公差需求，有英制公差需求時選配碼用ON027※ (OFP00680)-{.不符.} | 訂單:2503EFE013/005 CPL <生產備註> 事項如下 . 除HGI/ HGL 訂單邊緣不噴油. 其餘皆側緣噴油 (RMK00285) | 訂單:2503EFE013/005 CR1 無 <生產備註> 事項 | 訂單:2503EFE013/005 CR2 無 <生產備註> 事項 | 訂單:2503EFE013/005 CG1 <生產備註> 事項如下 . 【板形】 FLATNESS 板形≦12 I-UNIT（≦0.7％） (RMK-E_CHIN) . 鍍鋅表面不可有鋅痕、壓痕、凹陷、及刮傷 、應變痕等。 (RMK00054) . 鍍製方式 MIN 訂單. (RMK00073) . 鍍層 AZ150 (含) 以上 , 鋅花等級 C~E 目標D，避免鋅花晶界明顯後續造成烤漆點狀未塗漆。 (RMK00565) . MIN訂單為平均厚度放行，實測厚度NG時，如單位長度符合範圍，請放行 (RMK00585) . ★【弓形度】★該客戶有弓形度異常缺陷抱怨，請注意板型控制與未經整平區域要切除乾淨，且板型異常之鋼捲不得一級放行 (RMK00620) | 訂單:2503EFE013/005 CG2 <生產備註> 事項如下 . 【板形】 FLATNESS 板形≦12 I-UNIT（≦0.7％） (RMK-E_CHIN) . 鍍鋅表面不可有鋅痕、壓痕、凹陷、及刮傷 、應變痕等。 (RMK00054) . 鍍製方式 MIN 訂單. (RMK00073) . 鍍層 AZ150 (含) 以上 , 鋅花等級 C~E 目標D，避免鋅花晶界明顯後續造成烤漆點狀未塗漆。 (RMK00565) . MIN訂單為平均厚度放行，實測厚度NG時，如單位長度符合範圍，請放行 (RMK00585) . ★【弓形度】★該客戶有弓形度異常缺陷抱怨，請注意板型控制與未經整平區域要切除乾淨，且板型異常之鋼捲不得一級放行 (RMK00620) | 訂單:2503EFE013/005 CC1 <生產備註> 事項如下 . 【留板】YCP 新色第一次生產！請留 "30 cm X全寬" 烤漆板一片。請貼標籤+寫YCP (RMK-E_CHIN) . 【板形】 FLATNESS 板形≦12 I-UNIT（≦0.7％） (RMK-E_CHIN) . 正面面漆(20U)及正面總膜厚(25U)要求管制90%以上之膜厚,未達標準降級. (RMK00054) . 若背面面漆(20U)及背面總膜厚(25U)時要求管制90%以上之膜厚,未達標準降級 (RMK00054) . 面漆=18U(90%)~請購基準22U(110%),標準板總膜厚=5+20U(100%面漆). (RMK00054) . 30CM*全寬*留1塊給LAB及1塊給塗料商, (RMK00054) . 鍍製方式 MIN 訂單. (RMK00073) . 【捲取】注意！本單為直立式包裝。禁用STAGGER捲取送包裝！送RCL重處理例外。 (RMK00512) . MIN訂單為平均厚度放行，實測厚度NG時，如單位長度符合範圍，請放行 (RMK00585) . ★【弓形度】★該客戶有弓形度異常缺陷抱怨，請注意板型控制與未經整平區域要切除乾淨，且板型異常之鋼捲不得一級放行 (RMK00620) | 訂單:2503EFE013/005 CC2 <生產備註> 事項如下 . 【留板】YCP 新色第一次生產！請留 "30 cm X全寬" 烤漆板一片。請貼標籤+寫YCP (RMK-E_CHIN) . 【板形】 FLATNESS 板形≦12 I-UNIT（≦0.7％） (RMK-E_CHIN) . 正面面漆(20U)及正面總膜厚(25U)要求管制90%以上之膜厚,未達標準降級. (RMK00054) . 若背面面漆(20U)及背面總膜厚(25U)時要求管制90%以上之膜厚,未達標準降級 (RMK00054) . 面漆=18U(90%)~請購基準22U(110%),標準板總膜厚=5+20U(100%面漆). (RMK00054) . 30CM*全寬*留1塊給LAB及1塊給塗料商, (RMK00054) . 鍍製方式 MIN 訂單. (RMK00073) . 【捲取】注意！本單為直立式包裝。禁用STAGGER捲取送包裝！送RCL重處理例外。 (RMK00512) . MIN訂單為平均厚度放行，實測厚度NG時，如單位長度符合範圍，請放行 (RMK00585) . ★【弓形度】★該客戶有弓形度異常缺陷抱怨，請注意板型控制與未經整平區域要切除乾淨，且板型異常之鋼捲不得一級放行 (RMK00620) | 訂單:2503EFE013/005 RCL <生產備註> 事項如下 . 【捲取】注意！本單為直立式包裝。禁用STAGGER捲取送包裝！送RCL重處理例外。 (RMK00512) | 訂單:2503EFE013/005 CCPK 無 <生產備註> 事項 | 訂單:2503EFE013/005 CGQC <品檢備註> 事項如下 . 【板形】 FLATNESS 板形≦12 I-UNIT（≦0.7％） (RMK-E_CHIN) . 鍍層 AZ150 (含) 以上 , 鋅花等級 C~E 目標D，避免鋅花晶界明顯後續造成烤漆點狀未塗漆。 (RMK00565) . ★【弓形度】★該客戶有弓形度異常缺陷抱怨，請注意板型控制與未經整平區域要切除乾淨，且板型異常之鋼捲不得一級放行 (RMK00620) | 訂單:2503EFE013/005 CCQC <品檢備註> 事項如下 . 【留板】YCP 新色第一次生產！請留 "30 cm X全寬" 烤漆板一片。請貼標籤+寫YCP (RMK-E_CHIN) . 【板形】 FLATNESS 板形≦12 I-UNIT（≦0.7％） (RMK-E_CHIN) . 【捲取】注意！本單為直立式包裝。禁用STAGGER捲取送包裝！送RCL重處理例外。 (RMK00512) . ★【弓形度】★該客戶有弓形度異常缺陷抱怨，請注意板型控制與未經整平區域要切除乾淨，且板型異常之鋼捲不得一級放行 (RMK00620) | 訂單:2503EFE013/005 TOL 無 <生產備註> 事項 | 【板形】 FLATNESS 板形≦12 I-UNIT（≦0.7％）^^/CG1/CG2/CC1/CC2/CGQC/CCQC/^^ <<.E_CHIN 2025/01/22 11:16.>> 【留板】YCP 新色第一次生產！請留 "30 cm X全寬" 烤漆板一片。請貼標籤+寫YCP^^/CC1/CC2/CCQC/^^ <<.E_CHIN 2025/01/22 13:32.>> | 訂單 2503EFE013/005 修改記錄如下: 20250122 09:34:20 (22021) 退火碼: >> H2, 用途碼: >> COG007, 背面標示: >> S000, 訂單背面顏色(五碼): >> BW57Y, 背面漆膜厚: >> 12.5, 背面漆塗漆型式幾塗幾烤: >> 2, 鉻酸鹽: >> Z, 訂單厚度: >> 0.0142, 訂單重: >> 40, 重量容許率(下限): >> 10, 重量容許率(上限): >> 10, 訂單寬度: >> 40.875, 鍍製方式: >> MIN, 鋼捲內徑: >> 508, 鋼捲下限重: >> 3, 鋼捲上限重: >> 4.5, 壓花條件碼: >> -, 表面花紋: >> R, 綠色識別碼: >> -, 印刷輥號: >> -, 產品代碼: >> PPGL, 皮膜碼: >> -, 單位別: >> I, 油品種類: >> Z, 塗油量: >> Z, 包裝代碼: >> E0 , 保護膜碼: >> -, 客戶試片取樣型式: >> -, 調質碼: >> S, 套筒碼: >> P , 規格: >> A792SSGR80, 製造標準: >> ASTM, 表面處理劑種類: >> Z, 表面處理劑塗佈量: >> Z, 伸長率測試: >> N, 硬度測試碼: >> N, 抗拉強度測試: >> N, 降伏強度測試: >> N, 厚度變異: >> 0, 訂單正面顏色(五碼): >> SBG6V, 正面漆膜厚: >> 25, 正面漆塗漆型式幾塗幾烤: >> 2, 修邊碼: >> Y, 重量碼: >> AW, 鋼捲捲向: >> O, 鍍層碼: >> AZ50, | *: | [訂單訊息通知] 2025/01/22 下午 02:25:37 *** (秦大維 >> 通知 >> DongZe Wu) 訊息 : SBG6V 是超耐候，本單下超保固。高品低用是可以，不知是否會影響美國扣稅，你自己斟酌
PPGL | 2503EFE013/006 | 1. ASTM 鍍製方式為MIN 與"最終產品保證1/2 ASTM 厚度公差"不能共存 (OFP00216)-{.不符.} | 1. 製造標準為MS、ASTM或銷新加坡之訂單，若無技術指定優先用料，請優先使用國內料，勿使用ANFEN (OFP00406)-{.不符.} 2. ★提醒！MIN訂單先不要配安丰料★ (OFP00664)-{.不符.} | 1. ASTM 鍍製方式為MIN 與"最終產品保證1/2 ASTM 厚度公差"不能共存 (OFP00216)-{.不符.} 2. 鍍製方式為 MIN 或 TMI 時, 冷軋厚度公差 請改為 " 1/2 厚度公差" (OFP00265)-{.不符.} 3. 製造標準為MS、ASTM或銷新加坡之訂單，若無技術指定優先用料，請優先使用國內料，勿使用ANFEN (OFP00406)-{.不符.} 4. 【提醒】！本單為直立式包裝，嚴禁鍍鋅或烤漆後以STAGGER捲取 (OFP00451)-{.不符.} 5. ★提醒！MIN訂單先不要配安丰料★ (OFP00664)-{.不符.} 6. ※超耐候一系列用途要確認是否有英制公差需求，有英制公差需求時選配碼用ON027※ (OFP00680)-{.不符.} | 訂單:2503EFE013/006 CPL <生產備註> 事項如下 . 除HGI/ HGL 訂單邊緣不噴油. 其餘皆側緣噴油 (RMK00285) | 訂單:2503EFE013/006 CR1 無 <生產備註> 事項 | 訂單:2503EFE013/006 CR2 無 <生產備註> 事項 | 訂單:2503EFE013/006 CG1 <生產備註> 事項如下 . 【板形】 FLATNESS 板形≦12 I-UNIT（≦0.7％） (RMK-E_CHIN) . 鍍鋅表面不可有鋅痕、壓痕、凹陷、及刮傷 、應變痕等。 (RMK00054) . 鍍製方式 MIN 訂單. (RMK00073) . 鍍層 AZ150 (含) 以上 , 鋅花等級 C~E 目標D，避免鋅花晶界明顯後續造成烤漆點狀未塗漆。 (RMK00565) . MIN訂單為平均厚度放行，實測厚度NG時，如單位長度符合範圍，請放行 (RMK00585) . ★【弓形度】★該客戶有弓形度異常缺陷抱怨，請注意板型控制與未經整平區域要切除乾淨，且板型異常之鋼捲不得一級放行 (RMK00620) | 訂單:2503EFE013/006 CG2 <生產備註> 事項如下 . 【板形】 FLATNESS 板形≦12 I-UNIT（≦0.7％） (RMK-E_CHIN) . 鍍鋅表面不可有鋅痕、壓痕、凹陷、及刮傷 、應變痕等。 (RMK00054) . 鍍製方式 MIN 訂單. (RMK00073) . 鍍層 AZ150 (含) 以上 , 鋅花等級 C~E 目標D，避免鋅花晶界明顯後續造成烤漆點狀未塗漆。 (RMK00565) . MIN訂單為平均厚度放行，實測厚度NG時，如單位長度符合範圍，請放行 (RMK00585) . ★【弓形度】★該客戶有弓形度異常缺陷抱怨，請注意板型控制與未經整平區域要切除乾淨，且板型異常之鋼捲不得一級放行 (RMK00620) | 訂單:2503EFE013/006 CC1 <生產備註> 事項如下 . 【板形】 FLATNESS 板形≦12 I-UNIT（≦0.7％） (RMK-E_CHIN) . 正面面漆(20U)及正面總膜厚(25U)要求管制90%以上之膜厚,未達標準降級. (RMK00054) . 若背面面漆(20U)及背面總膜厚(25U)時要求管制90%以上之膜厚,未達標準降級 (RMK00054) . 面漆=18U(90%)~請購基準22U(110%),標準板總膜厚=5+20U(100%面漆). (RMK00054) . 30CM*全寬*留1塊給LAB及1塊給塗料商, (RMK00054) . 鍍製方式 MIN 訂單. (RMK00073) . 【捲取】注意！本單為直立式包裝。禁用STAGGER捲取送包裝！送RCL重處理例外。 (RMK00512) . 【抽氣量】白色系在CC1生產時,FINISH抽氣量請設定250,如生產中發生色差b值異常升高,請股長再加大抽氣量因應 (RMK00560) . MIN訂單為平均厚度放行，實測厚度NG時，如單位長度符合範圍，請放行 (RMK00585) . ★【弓形度】★該客戶有弓形度異常缺陷抱怨，請注意板型控制與未經整平區域要切除乾淨，且板型異常之鋼捲不得一級放行 (RMK00620) | 訂單:2503EFE013/006 CC2 <生產備註> 事項如下 . 【板形】 FLATNESS 板形≦12 I-UNIT（≦0.7％） (RMK-E_CHIN) . 正面面漆(20U)及正面總膜厚(25U)要求管制90%以上之膜厚,未達標準降級. (RMK00054) . 若背面面漆(20U)及背面總膜厚(25U)時要求管制90%以上之膜厚,未達標準降級 (RMK00054) . 面漆=18U(90%)~請購基準22U(110%),標準板總膜厚=5+20U(100%面漆). (RMK00054) . 30CM*全寬*留1塊給LAB及1塊給塗料商, (RMK00054) . 鍍製方式 MIN 訂單. (RMK00073) . 【捲取】注意！本單為直立式包裝。禁用STAGGER捲取送包裝！送RCL重處理例外。 (RMK00512) . 【抽氣量】白色系在CC1生產時,FINISH抽氣量請設定250,如生產中發生色差b值異常升高,請股長再加大抽氣量因應 (RMK00560) . MIN訂單為平均厚度放行，實測厚度NG時，如單位長度符合範圍，請放行 (RMK00585) . ★【弓形度】★該客戶有弓形度異常缺陷抱怨，請注意板型控制與未經整平區域要切除乾淨，且板型異常之鋼捲不得一級放行 (RMK00620) | 訂單:2503EFE013/006 RCL <生產備註> 事項如下 . 【捲取】注意！本單為直立式包裝。禁用STAGGER捲取送包裝！送RCL重處理例外。 (RMK00512) | 訂單:2503EFE013/006 CCPK 無 <生產備註> 事項 | 訂單:2503EFE013/006 CGQC <品檢備註> 事項如下 . 【板形】 FLATNESS 板形≦12 I-UNIT（≦0.7％） (RMK-E_CHIN) . 鍍層 AZ150 (含) 以上 , 鋅花等級 C~E 目標D，避免鋅花晶界明顯後續造成烤漆點狀未塗漆。 (RMK00565) . ★【弓形度】★該客戶有弓形度異常缺陷抱怨，請注意板型控制與未經整平區域要切除乾淨，且板型異常之鋼捲不得一級放行 (RMK00620) | 訂單:2503EFE013/006 CCQC <品檢備註> 事項如下 . 【板形】 FLATNESS 板形≦12 I-UNIT（≦0.7％） (RMK-E_CHIN) . 【捲取】注意！本單為直立式包裝。禁用STAGGER捲取送包裝！送RCL重處理例外。 (RMK00512) . ★【弓形度】★該客戶有弓形度異常缺陷抱怨，請注意板型控制與未經整平區域要切除乾淨，且板型異常之鋼捲不得一級放行 (RMK00620) | 訂單:2503EFE013/006 TOL 無 <生產備註> 事項 | 【板形】 FLATNESS 板形≦12 I-UNIT（≦0.7％）^^/CG1/CG2/CC1/CC2/CGQC/CCQC/^^ <<.E_CHIN 2025/01/22 11:17.>> | 訂單 2503EFE013/006 修改記錄如下: 20250122 09:34:33 (22021) 退火碼: >> H2, 用途碼: >> COG003, 背面標示: >> S000, 訂單背面顏色(五碼): >> BW57Y, 背面漆膜厚: >> 12.5, 背面漆塗漆型式幾塗幾烤: >> 2, 鉻酸鹽: >> Z, 訂單厚度: >> 0.0142, 訂單重: >> 40, 重量容許率(下限): >> 10, 重量容許率(上限): >> 10, 訂單寬度: >> 40.875, 鍍製方式: >> MIN, 鋼捲內徑: >> 508, 鋼捲下限重: >> 3, 鋼捲上限重: >> 4.5, 壓花條件碼: >> -, 表面花紋: >> R, 綠色識別碼: >> -, 印刷輥號: >> -, 產品代碼: >> PPGL, 皮膜碼: >> -, 單位別: >> I, 油品種類: >> Z, 塗油量: >> Z, 包裝代碼: >> E0 , 保護膜碼: >> -, 客戶試片取樣型式: >> -, 調質碼: >> S, 套筒碼: >> P , 規格: >> A792SSGR80, 製造標準: >> ASTM, 表面處理劑種類: >> Z, 表面處理劑塗佈量: >> Z, 伸長率測試: >> N, 硬度測試碼: >> N, 抗拉強度測試: >> N, 降伏強度測試: >> N, 厚度變異: >> 0, 訂單正面顏色(五碼): >> SWG3W, 正面漆膜厚: >> 25, 正面漆塗漆型式幾塗幾烤: >> 2, 修邊碼: >> Y, 重量碼: >> AW, 鋼捲捲向: >> O, 鍍層碼: >> AZ50, | *:
PPGL | 2503EFE015/001 |  | 1. ALT客戶 FORMA STEEL FH GL 板需要使用SAE1002M (OFP00239)-{.不符.} 2. FORMA STEEL 彎曲加工龜列，確認投料與 盡量不能有 CRACKING 現象 (不保證)...#83 (OFP00257)-{.不符.} 3. 製造標準為MS、ASTM或銷新加坡之訂單，若無技術指定優先用料，請優先使用國內料，勿使用ANFEN (OFP00406)-{.不符.} | 1. ALT客戶 FORMA STEEL FH GL 板需要使用SAE1002M (OFP00239)-{.不符.} 2. FORMA STEEL 彎曲加工龜列，確認投料與 盡量不能有 CRACKING 現象 (不保證)...#83 (OFP00257)-{.不符.} 3. 製造標準為MS、ASTM或銷新加坡之訂單，若無技術指定優先用料，請優先使用國內料，勿使用ANFEN (OFP00406)-{.不符.} 4. 【提醒】！本單為直立式包裝，嚴禁鍍鋅或烤漆後以STAGGER捲取 (OFP00451)-{.不符.} 5. 對於"TS AND YS AIMING 100KSI MAX, 不保證"。參...2109EFE055/001 幹古說明 (OFP00564)-{.不符.} 6. ※超耐候一系列用途要確認是否有英制公差需求，有英制公差需求時選配碼用ON027※ (OFP00680)-{.不符.} 7. 此經銷商有簽訂1/2厚度公差保證(無厚度變異),請調整冷軋與鍍鋅厚度公差管制範圍. 保證 ASTM 厚度公差 (OFP00180)-{.不符.} | 訂單:2503EFE015/001 CPL <生產備註> 事項如下 . 除HGI/ HGL 訂單邊緣不噴油. 其餘皆側緣噴油 (RMK00285) | 訂單:2503EFE015/001 CR1 <生產備註> 事項如下 . 此經銷商保證平均厚度在1/2厚度公差內，厚度量測NG時，如單位長度符合範圍，請放行 (RMK00402) . 此客戶有保證 全板形 急峻度 ≦ 0.7% ( ≦ 12 I-UNIT ) (RMK00583) | 訂單:2503EFE015/001 CR2 <生產備註> 事項如下 . 此經銷商保證平均厚度在1/2厚度公差內，厚度量測NG時，如單位長度符合範圍，請放行 (RMK00402) . 此客戶有保證 全板形 急峻度 ≦ 0.7% ( ≦ 12 I-UNIT ) (RMK00583) | 訂單:2503EFE015/001 CG1 <生產備註> 事項如下 . 鍍鋅表面不可有鋅痕、壓痕、凹陷、及刮傷 、應變痕等。 (RMK00054) . 此經銷商保證平均厚度在1/2厚度公差內，厚度量測NG時，如單位長度符合範圍，請放行 (RMK00402) . 鍍層 AZ150 (含) 以上 , 鋅花等級 C~E 目標D，避免鋅花晶界明顯後續造成烤漆點狀未塗漆。 (RMK00565) . 此客戶有保證 全板形 急峻度 ≦ 0.7% ( ≦ 12 I-UNIT ) (RMK00583) | 訂單:2503EFE015/001 CG2 <生產備註> 事項如下 . 鍍鋅表面不可有鋅痕、壓痕、凹陷、及刮傷 、應變痕等。 (RMK00054) . 此經銷商保證平均厚度在1/2厚度公差內，厚度量測NG時，如單位長度符合範圍，請放行 (RMK00402) . 鍍層 AZ150 (含) 以上 , 鋅花等級 C~E 目標D，避免鋅花晶界明顯後續造成烤漆點狀未塗漆。 (RMK00565) . 此客戶有保證 全板形 急峻度 ≦ 0.7% ( ≦ 12 I-UNIT ) (RMK00583) | 訂單:2503EFE015/001 CC1 <生產備註> 事項如下 . 正面面漆(20U)及正面總膜厚(25U)要求管制90%以上之膜厚,未達標準降級. (RMK00054) . 若背面面漆(20U)及背面總膜厚(25U)時要求管制90%以上之膜厚,未達標準降級 (RMK00054) . 面漆=18U(90%)~請購基準22U(110%),標準板總膜厚=5+20U(100%面漆). (RMK00054) . 30CM*全寬*留1塊給LAB及1塊給塗料商, (RMK00054) . 【色差】1.1.此客戶對面漆(非B開頭之色碼)目視色差要求較高,請依限度樣本進行目視色差管制★--->發生過訴賠 (RMK00248) . 【色差】1.2.若針對特殊顏色需特別管理時，請品檢忽略1.1.的規定以特別規定為主 (RMK00248) . 此經銷商保證平均厚度在1/2厚度公差內，厚度量測NG時，如單位長度符合範圍，請放行 (RMK00402) . 【捲取】注意！本單為直立式包裝。禁用STAGGER捲取送包裝！送RCL重處理例外。 (RMK00512) . 此客戶有保證 全板形 急峻度 ≦ 0.7% ( ≦ 12 I-UNIT ) (RMK00583) | 訂單:2503EFE015/001 CC2 <生產備註> 事項如下 . 正面面漆(20U)及正面總膜厚(25U)要求管制90%以上之膜厚,未達標準降級. (RMK00054) . 若背面面漆(20U)及背面總膜厚(25U)時要求管制90%以上之膜厚,未達標準降級 (RMK00054) . 面漆=18U(90%)~請購基準22U(110%),標準板總膜厚=5+20U(100%面漆). (RMK00054) . 30CM*全寬*留1塊給LAB及1塊給塗料商, (RMK00054) . 【色差】1.1.此客戶對面漆(非B開頭之色碼)目視色差要求較高,請依限度樣本進行目視色差管制★--->發生過訴賠 (RMK00248) . 【色差】1.2.若針對特殊顏色需特別管理時，請品檢忽略1.1.的規定以特別規定為主 (RMK00248) . 此經銷商保證平均厚度在1/2厚度公差內，厚度量測NG時，如單位長度符合範圍，請放行 (RMK00402) . 【捲取】注意！本單為直立式包裝。禁用STAGGER捲取送包裝！送RCL重處理例外。 (RMK00512) . 此客戶有保證 全板形 急峻度 ≦ 0.7% ( ≦ 12 I-UNIT ) (RMK00583) | 訂單:2503EFE015/001 RCL <生產備註> 事項如下 . 【捲取】注意！本單為直立式包裝。禁用STAGGER捲取送包裝！送RCL重處理例外。 (RMK00512) | 訂單:2503EFE015/001 CCPK 無 <生產備註> 事項 | 訂單:2503EFE015/001 CGQC <品檢備註> 事項如下 . 鍍層 AZ150 (含) 以上 , 鋅花等級 C~E 目標D，避免鋅花晶界明顯後續造成烤漆點狀未塗漆。 (RMK00565) | 訂單:2503EFE015/001 CCQC <品檢備註> 事項如下 . 【色差】1.1.此客戶對面漆(非B開頭之色碼)目視色差要求較高,請依限度樣本進行目視色差管制★--->發生過訴賠 (RMK00248) . 【色差】1.2.若針對特殊顏色需特別管理時，請品檢忽略1.1.的規定以特別規定為主 (RMK00248) . 【捲取】注意！本單為直立式包裝。禁用STAGGER捲取送包裝！送RCL重處理例外。 (RMK00512) | 訂單:2503EFE015/001 TOL 無 <生產備註> 事項 |  | 訂單 2503EFE015/001 修改記錄如下: 20250203 15:03:07 (06023) 退火碼: >> H2, 用途碼: >> COG003, 背面標示: >> S000, 訂單背面顏色(五碼): >> BY15Z, 背面漆膜厚: >> NOM, 背面漆塗漆型式幾塗幾烤: >> 2, 鉻酸鹽: >> Z, 訂單厚度: >> 0.015, 訂單重: >> 60, 重量容許率(下限): >> 10, 重量容許率(上限): >> 10, 訂單寬度: >> 40.875, 鍍製方式: >> AC, 鋼捲內徑: >> 508, 鋼捲下限重: >> 3, 鋼捲上限重: >> 4.5, 壓花條件碼: >> -, 表面花紋: >> R, 綠色識別碼: >> -, 印刷輥號: >> -, 產品代碼: >> PPGL, 皮膜碼: >> -, 單位別: >> I, 油品種類: >> Z, 塗油量: >> Z, 包裝代碼: >> E0 , 保護膜碼: >> -, 客戶試片取樣型式: >> -, 調質碼: >> S, 套筒碼: >> P , 規格: >> A792SSGR80, 製造標準: >> ASTM, 表面處理劑種類: >> Z, 表面處理劑塗佈量: >> Z, 伸長率測試: >> N, 硬度測試碼: >> N, 抗拉強度測試: >> N, 降伏強度測試: >> N, 厚度變異: >> 0, 訂單正面顏色(五碼): >> SYS2Y, 正面漆膜厚: >> 25, 正面漆塗漆型式幾塗幾烤: >> 2, 修邊碼: >> Y, 重量碼: >> AW, 鋼捲捲向: >> O, 鍍層碼: >> AZ50, | F:保證1/2 ASTM 厚度公差
PPGL | 2503EFE016/001 |  | 1. ALT客戶 FORMA STEEL FH GL 板需要使用SAE1002M (OFP00239)-{.不符.} 2. FORMA STEEL 彎曲加工龜列，確認投料與 盡量不能有 CRACKING 現象 (不保證)...#83 (OFP00257)-{.不符.} 3. 製造標準為MS、ASTM或銷新加坡之訂單，若無技術指定優先用料，請優先使用國內料，勿使用ANFEN (OFP00406)-{.不符.} | 1. ALT客戶 FORMA STEEL FH GL 板需要使用SAE1002M (OFP00239)-{.不符.} 2. FORMA STEEL 彎曲加工龜列，確認投料與 盡量不能有 CRACKING 現象 (不保證)...#83 (OFP00257)-{.不符.} 3. 製造標準為MS、ASTM或銷新加坡之訂單，若無技術指定優先用料，請優先使用國內料，勿使用ANFEN (OFP00406)-{.不符.} 4. 【提醒】！本單為直立式包裝，嚴禁鍍鋅或烤漆後以STAGGER捲取 (OFP00451)-{.不符.} 5. 對於"TS AND YS AIMING 100KSI MAX, 不保證"。參...2109EFE055/001 幹古說明 (OFP00564)-{.不符.} 6. ※超耐候一系列用途要確認是否有英制公差需求，有英制公差需求時選配碼用ON027※ (OFP00680)-{.不符.} 7. 此經銷商有簽訂1/2厚度公差保證(無厚度變異),請調整冷軋與鍍鋅厚度公差管制範圍. 保證 ASTM 厚度公差 (OFP00180)-{.不符.} | 訂單:2503EFE016/001 CPL <生產備註> 事項如下 . 除HGI/ HGL 訂單邊緣不噴油. 其餘皆側緣噴油 (RMK00285) | 訂單:2503EFE016/001 CR1 <生產備註> 事項如下 . 此經銷商保證平均厚度在1/2厚度公差內，厚度量測NG時，如單位長度符合範圍，請放行 (RMK00402) . 此客戶有保證 全板形 急峻度 ≦ 0.7% ( ≦ 12 I-UNIT ) (RMK00583) | 訂單:2503EFE016/001 CR2 <生產備註> 事項如下 . 此經銷商保證平均厚度在1/2厚度公差內，厚度量測NG時，如單位長度符合範圍，請放行 (RMK00402) . 此客戶有保證 全板形 急峻度 ≦ 0.7% ( ≦ 12 I-UNIT ) (RMK00583) | 訂單:2503EFE016/001 CG1 <生產備註> 事項如下 . 鍍鋅表面不可有鋅痕、壓痕、凹陷、及刮傷 、應變痕等。 (RMK00054) . 此經銷商保證平均厚度在1/2厚度公差內，厚度量測NG時，如單位長度符合範圍，請放行 (RMK00402) . 鍍層 AZ150 (含) 以上 , 鋅花等級 C~E 目標D，避免鋅花晶界明顯後續造成烤漆點狀未塗漆。 (RMK00565) . 此客戶有保證 全板形 急峻度 ≦ 0.7% ( ≦ 12 I-UNIT ) (RMK00583) | 訂單:2503EFE016/001 CG2 <生產備註> 事項如下 . 鍍鋅表面不可有鋅痕、壓痕、凹陷、及刮傷 、應變痕等。 (RMK00054) . 此經銷商保證平均厚度在1/2厚度公差內，厚度量測NG時，如單位長度符合範圍，請放行 (RMK00402) . 鍍層 AZ150 (含) 以上 , 鋅花等級 C~E 目標D，避免鋅花晶界明顯後續造成烤漆點狀未塗漆。 (RMK00565) . 此客戶有保證 全板形 急峻度 ≦ 0.7% ( ≦ 12 I-UNIT ) (RMK00583) | 訂單:2503EFE016/001 CC1 <生產備註> 事項如下 . 【色差】膜厚變動b值較大,和客戶協議色差放行改為DE<=1.5只管當批目視,不管批差異 (RMK-YL_KUNG) . 正面面漆(20U)及正面總膜厚(25U)要求管制90%以上之膜厚,未達標準降級. (RMK00054) . 若背面面漆(20U)及背面總膜厚(25U)時要求管制90%以上之膜厚,未達標準降級 (RMK00054) . 面漆=18U(90%)~請購基準22U(110%),標準板總膜厚=5+20U(100%面漆). (RMK00054) . 30CM*全寬*留1塊給LAB及1塊給塗料商, (RMK00054) . 【色差】1.1.此客戶對面漆(非B開頭之色碼)目視色差要求較高,請依限度樣本進行目視色差管制★--->發生過訴賠 (RMK00248) . 【色差】1.2.若針對特殊顏色需特別管理時，請品檢忽略1.1.的規定以特別規定為主 (RMK00248) . 此經銷商保證平均厚度在1/2厚度公差內，厚度量測NG時，如單位長度符合範圍，請放行 (RMK00402) . 【捲取】注意！本單為直立式包裝。禁用STAGGER捲取送包裝！送RCL重處理例外。 (RMK00512) . 【抽氣量】白色系在CC1生產時,FINISH抽氣量請設定250,如生產中發生色差b值異常升高,請股長再加大抽氣量因應 (RMK00560) . 此客戶有保證 全板形 急峻度 ≦ 0.7% ( ≦ 12 I-UNIT ) (RMK00583) | 訂單:2503EFE016/001 CC2 <生產備註> 事項如下 . 【色差】膜厚變動b值較大,和客戶協議色差放行改為DE<=1.5只管當批目視,不管批差異 (RMK-YL_KUNG) . 正面面漆(20U)及正面總膜厚(25U)要求管制90%以上之膜厚,未達標準降級. (RMK00054) . 若背面面漆(20U)及背面總膜厚(25U)時要求管制90%以上之膜厚,未達標準降級 (RMK00054) . 面漆=18U(90%)~請購基準22U(110%),標準板總膜厚=5+20U(100%面漆). (RMK00054) . 30CM*全寬*留1塊給LAB及1塊給塗料商, (RMK00054) . 【色差】1.1.此客戶對面漆(非B開頭之色碼)目視色差要求較高,請依限度樣本進行目視色差管制★--->發生過訴賠 (RMK00248) . 【色差】1.2.若針對特殊顏色需特別管理時，請品檢忽略1.1.的規定以特別規定為主 (RMK00248) . 此經銷商保證平均厚度在1/2厚度公差內，厚度量測NG時，如單位長度符合範圍，請放行 (RMK00402) . 【捲取】注意！本單為直立式包裝。禁用STAGGER捲取送包裝！送RCL重處理例外。 (RMK00512) . 【抽氣量】白色系在CC1生產時,FINISH抽氣量請設定250,如生產中發生色差b值異常升高,請股長再加大抽氣量因應 (RMK00560) . 此客戶有保證 全板形 急峻度 ≦ 0.7% ( ≦ 12 I-UNIT ) (RMK00583) | 訂單:2503EFE016/001 RCL <生產備註> 事項如下 . 【捲取】注意！本單為直立式包裝。禁用STAGGER捲取送包裝！送RCL重處理例外。 (RMK00512) | 訂單:2503EFE016/001 CCPK 無 <生產備註> 事項 | 訂單:2503EFE016/001 CGQC <品檢備註> 事項如下 . 鍍層 AZ150 (含) 以上 , 鋅花等級 C~E 目標D，避免鋅花晶界明顯後續造成烤漆點狀未塗漆。 (RMK00565) | 訂單:2503EFE016/001 CCQC <品檢備註> 事項如下 . 【色差】膜厚變動b值較大,和客戶協議色差放行改為DE<=1.5只管當批目視,不管批差異 (RMK-YL_KUNG) . 【色差】1.1.此客戶對面漆(非B開頭之色碼)目視色差要求較高,請依限度樣本進行目視色差管制★--->發生過訴賠 (RMK00248) . 【色差】1.2.若針對特殊顏色需特別管理時，請品檢忽略1.1.的規定以特別規定為主 (RMK00248) . 【捲取】注意！本單為直立式包裝。禁用STAGGER捲取送包裝！送RCL重處理例外。 (RMK00512) | 訂單:2503EFE016/001 TOL 無 <生產備註> 事項 | 【色差】膜厚變動b值較大,和客戶協議色差放行改為DE<=1.5只管當批目視,不管批差異^^/CC1/CC2/CCQC/ <<.YL_KUNG 2025/02/11 14:36.>> | 訂單 2503EFE016/001 修改記錄如下: 20250203 15:16:11 (06023) 退火碼: >> H2, 用途碼: >> COG003, 背面標示: >> S000, 訂單背面顏色(五碼): >> BY15Z, 背面漆膜厚: >> NOM, 背面漆塗漆型式幾塗幾烤: >> 2, 鉻酸鹽: >> Z, 訂單厚度: >> 0.015, 訂單重: >> 60, 重量容許率(下限): >> 10, 重量容許率(上限): >> 10, 訂單寬度: >> 40.875, 鍍製方式: >> AC, 鋼捲內徑: >> 508, 鋼捲下限重: >> 3, 鋼捲上限重: >> 4.5, 壓花條件碼: >> -, 表面花紋: >> R, 綠色識別碼: >> -, 印刷輥號: >> -, 產品代碼: >> PPGL, 皮膜碼: >> -, 單位別: >> I, 油品種類: >> Z, 塗油量: >> Z, 包裝代碼: >> E0 , 保護膜碼: >> -, 客戶試片取樣型式: >> -, 調質碼: >> S, 套筒碼: >> P , 規格: >> A792SSGR80, 製造標準: >> ASTM, 表面處理劑種類: >> Z, 表面處理劑塗佈量: >> Z, 伸長率測試: >> N, 硬度測試碼: >> N, 抗拉強度測試: >> N, 降伏強度測試: >> N, 訂單正面顏色(五碼): >> SWG2V, 正面漆膜厚: >> 25, 正面漆塗漆型式幾塗幾烤: >> 2, 修邊碼: >> Y, 重量碼: >> AW, 鋼捲捲向: >> O, 鍍層碼: >> AZ50, | F:保證1/2 ASTM 厚度公差
PPGL | 2503EFE017/001 |  | 1. ALT客戶 FORMA STEEL FH GL 板需要使用SAE1002M (OFP00239)-{.不符.} 2. FORMA STEEL 彎曲加工龜列，確認投料與 盡量不能有 CRACKING 現象 (不保證)...#83 (OFP00257)-{.不符.} 3. 製造標準為MS、ASTM或銷新加坡之訂單，若無技術指定優先用料，請優先使用國內料，勿使用ANFEN (OFP00406)-{.不符.} | 1. ALT客戶 FORMA STEEL FH GL 板需要使用SAE1002M (OFP00239)-{.不符.} 2. FORMA STEEL 彎曲加工龜列，確認投料與 盡量不能有 CRACKING 現象 (不保證)...#83 (OFP00257)-{.不符.} 3. 製造標準為MS、ASTM或銷新加坡之訂單，若無技術指定優先用料，請優先使用國內料，勿使用ANFEN (OFP00406)-{.不符.} 4. 【提醒】！本單為直立式包裝，嚴禁鍍鋅或烤漆後以STAGGER捲取 (OFP00451)-{.不符.} 5. 對於"TS AND YS AIMING 100KSI MAX, 不保證"。參...2109EFE055/001 幹古說明 (OFP00564)-{.不符.} 6. ※超耐候一系列用途要確認是否有英制公差需求，有英制公差需求時選配碼用ON027※ (OFP00680)-{.不符.} 7. 此經銷商有簽訂1/2厚度公差保證(無厚度變異),請調整冷軋與鍍鋅厚度公差管制範圍. 保證 ASTM 厚度公差 (OFP00180)-{.不符.} | 訂單:2503EFE017/001 CPL <生產備註> 事項如下 . 除HGI/ HGL 訂單邊緣不噴油. 其餘皆側緣噴油 (RMK00285) | 訂單:2503EFE017/001 CR1 <生產備註> 事項如下 . 此經銷商保證平均厚度在1/2厚度公差內，厚度量測NG時，如單位長度符合範圍，請放行 (RMK00402) . 此客戶有保證 全板形 急峻度 ≦ 0.7% ( ≦ 12 I-UNIT ) (RMK00583) | 訂單:2503EFE017/001 CR2 <生產備註> 事項如下 . 此經銷商保證平均厚度在1/2厚度公差內，厚度量測NG時，如單位長度符合範圍，請放行 (RMK00402) . 此客戶有保證 全板形 急峻度 ≦ 0.7% ( ≦ 12 I-UNIT ) (RMK00583) | 訂單:2503EFE017/001 CG1 <生產備註> 事項如下 . 鍍鋅表面不可有鋅痕、壓痕、凹陷、及刮傷 、應變痕等。 (RMK00054) . 此經銷商保證平均厚度在1/2厚度公差內，厚度量測NG時，如單位長度符合範圍，請放行 (RMK00402) . 鍍層 AZ150 (含) 以上 , 鋅花等級 C~E 目標D，避免鋅花晶界明顯後續造成烤漆點狀未塗漆。 (RMK00565) . 此客戶有保證 全板形 急峻度 ≦ 0.7% ( ≦ 12 I-UNIT ) (RMK00583) | 訂單:2503EFE017/001 CG2 <生產備註> 事項如下 . 鍍鋅表面不可有鋅痕、壓痕、凹陷、及刮傷 、應變痕等。 (RMK00054) . 此經銷商保證平均厚度在1/2厚度公差內，厚度量測NG時，如單位長度符合範圍，請放行 (RMK00402) . 鍍層 AZ150 (含) 以上 , 鋅花等級 C~E 目標D，避免鋅花晶界明顯後續造成烤漆點狀未塗漆。 (RMK00565) . 此客戶有保證 全板形 急峻度 ≦ 0.7% ( ≦ 12 I-UNIT ) (RMK00583) | 訂單:2503EFE017/001 CC1 <生產備註> 事項如下 . 正面面漆(20U)及正面總膜厚(25U)要求管制90%以上之膜厚,未達標準降級. (RMK00054) . 若背面面漆(20U)及背面總膜厚(25U)時要求管制90%以上之膜厚,未達標準降級 (RMK00054) . 面漆=18U(90%)~請購基準22U(110%),標準板總膜厚=5+20U(100%面漆). (RMK00054) . 30CM*全寬*留1塊給LAB及1塊給塗料商, (RMK00054) . 【色差】1.1.此客戶對面漆(非B開頭之色碼)目視色差要求較高,請依限度樣本進行目視色差管制★--->發生過訴賠 (RMK00248) . 【色差】1.2.若針對特殊顏色需特別管理時，請品檢忽略1.1.的規定以特別規定為主 (RMK00248) . 此經銷商保證平均厚度在1/2厚度公差內，厚度量測NG時，如單位長度符合範圍，請放行 (RMK00402) . 【捲取】注意！本單為直立式包裝。禁用STAGGER捲取送包裝！送RCL重處理例外。 (RMK00512) . 此客戶有保證 全板形 急峻度 ≦ 0.7% ( ≦ 12 I-UNIT ) (RMK00583) | 訂單:2503EFE017/001 CC2 <生產備註> 事項如下 . 正面面漆(20U)及正面總膜厚(25U)要求管制90%以上之膜厚,未達標準降級. (RMK00054) . 若背面面漆(20U)及背面總膜厚(25U)時要求管制90%以上之膜厚,未達標準降級 (RMK00054) . 面漆=18U(90%)~請購基準22U(110%),標準板總膜厚=5+20U(100%面漆). (RMK00054) . 30CM*全寬*留1塊給LAB及1塊給塗料商, (RMK00054) . 【色差】1.1.此客戶對面漆(非B開頭之色碼)目視色差要求較高,請依限度樣本進行目視色差管制★--->發生過訴賠 (RMK00248) . 【色差】1.2.若針對特殊顏色需特別管理時，請品檢忽略1.1.的規定以特別規定為主 (RMK00248) . 此經銷商保證平均厚度在1/2厚度公差內，厚度量測NG時，如單位長度符合範圍，請放行 (RMK00402) . 【捲取】注意！本單為直立式包裝。禁用STAGGER捲取送包裝！送RCL重處理例外。 (RMK00512) . 此客戶有保證 全板形 急峻度 ≦ 0.7% ( ≦ 12 I-UNIT ) (RMK00583) | 訂單:2503EFE017/001 RCL <生產備註> 事項如下 . 【捲取】注意！本單為直立式包裝。禁用STAGGER捲取送包裝！送RCL重處理例外。 (RMK00512) | 訂單:2503EFE017/001 CCPK 無 <生產備註> 事項 | 訂單:2503EFE017/001 CGQC <品檢備註> 事項如下 . 鍍層 AZ150 (含) 以上 , 鋅花等級 C~E 目標D，避免鋅花晶界明顯後續造成烤漆點狀未塗漆。 (RMK00565) | 訂單:2503EFE017/001 CCQC <品檢備註> 事項如下 . 【色差】1.1.此客戶對面漆(非B開頭之色碼)目視色差要求較高,請依限度樣本進行目視色差管制★--->發生過訴賠 (RMK00248) . 【色差】1.2.若針對特殊顏色需特別管理時，請品檢忽略1.1.的規定以特別規定為主 (RMK00248) . 【捲取】注意！本單為直立式包裝。禁用STAGGER捲取送包裝！送RCL重處理例外。 (RMK00512) | 訂單:2503EFE017/001 TOL 無 <生產備註> 事項 |  | 訂單 2503EFE017/001 修改記錄如下: 20250203 15:18:12 (06023) 退火碼: >> H2, 用途碼: >> COG003, 背面標示: >> S000, 訂單背面顏色(五碼): >> BY15Z, 背面漆膜厚: >> NOM, 背面漆塗漆型式幾塗幾烤: >> 2, 鉻酸鹽: >> Z, 訂單厚度: >> 0.015, 訂單重: >> 40, 重量容許率(下限): >> 10, 重量容許率(上限): >> 10, 訂單寬度: >> 40.875, 鍍製方式: >> AC, 鋼捲內徑: >> 508, 鋼捲下限重: >> 3, 鋼捲上限重: >> 4.5, 壓花條件碼: >> -, 表面花紋: >> R, 綠色識別碼: >> -, 印刷輥號: >> -, 產品代碼: >> PPGL, 皮膜碼: >> -, 單位別: >> I, 油品種類: >> Z, 塗油量: >> Z, 包裝代碼: >> E0 , 保護膜碼: >> -, 客戶試片取樣型式: >> -, 調質碼: >> S, 套筒碼: >> P , 規格: >> A792SSGR80, 製造標準: >> ASTM, 表面處理劑種類: >> Z, 表面處理劑塗佈量: >> Z, 伸長率測試: >> N, 硬度測試碼: >> N, 抗拉強度測試: >> N, 降伏強度測試: >> N, 訂單正面顏色(五碼): >> SYG46, 正面漆膜厚: >> 25, 正面漆塗漆型式幾塗幾烤: >> 2, 修邊碼: >> Y, 重量碼: >> AW, 鋼捲捲向: >> O, 鍍層碼: >> AZ50, | F:保證1/2 ASTM 厚度公差
PPGL | 2503EFE018/001 |  | 1. ALT客戶 FORMA STEEL FH GL 板需要使用SAE1002M (OFP00239)-{.不符.} 2. FORMA STEEL 彎曲加工龜列，確認投料與 盡量不能有 CRACKING 現象 (不保證)...#83 (OFP00257)-{.不符.} 3. 製造標準為MS、ASTM或銷新加坡之訂單，若無技術指定優先用料，請優先使用國內料，勿使用ANFEN (OFP00406)-{.不符.} | 1. ALT客戶 FORMA STEEL FH GL 板需要使用SAE1002M (OFP00239)-{.不符.} 2. FORMA STEEL 彎曲加工龜列，確認投料與 盡量不能有 CRACKING 現象 (不保證)...#83 (OFP00257)-{.不符.} 3. 確認訂單是否：英制+要求寬度公差（參考165EFE045 ）--->底材必須特設定 (OFP00258)-{.不符.} 4. 製造標準為MS、ASTM或銷新加坡之訂單，若無技術指定優先用料，請優先使用國內料，勿使用ANFEN (OFP00406)-{.不符.} 5. 【提醒】！本單為直立式包裝，嚴禁鍍鋅或烤漆後以STAGGER捲取 (OFP00451)-{.不符.} 6. 對於"TS AND YS AIMING 100KSI MAX, 不保證"。參...2109EFE055/001 幹古說明 (OFP00564)-{.不符.} 7. ※超耐候一系列用途要確認是否有英制公差需求，有英制公差需求時選配碼用ON027※ (OFP00680)-{.不符.} 8. 此經銷商有簽訂1/2厚度公差保證(無厚度變異),請調整冷軋與鍍鋅厚度公差管制範圍. 保證 ASTM 厚度公差 (OFP00180)-{.不符.} | 訂單:2503EFE018/001 CPL <生產備註> 事項如下 . 除HGI/ HGL 訂單邊緣不噴油. 其餘皆側緣噴油 (RMK00285) | 訂單:2503EFE018/001 CR1 <生產備註> 事項如下 . 此經銷商保證平均厚度在1/2厚度公差內，厚度量測NG時，如單位長度符合範圍，請放行 (RMK00402) . 此客戶有保證 全板形 急峻度 ≦ 0.7% ( ≦ 12 I-UNIT ) (RMK00583) | 訂單:2503EFE018/001 CR2 <生產備註> 事項如下 . 此經銷商保證平均厚度在1/2厚度公差內，厚度量測NG時，如單位長度符合範圍，請放行 (RMK00402) . 此客戶有保證 全板形 急峻度 ≦ 0.7% ( ≦ 12 I-UNIT ) (RMK00583) | 訂單:2503EFE018/001 CG1 <生產備註> 事項如下 . 鍍鋅表面不可有鋅痕、壓痕、凹陷、及刮傷 、應變痕等。 (RMK00054) . 此經銷商保證平均厚度在1/2厚度公差內，厚度量測NG時，如單位長度符合範圍，請放行 (RMK00402) . 鍍層 AZ150 (含) 以上 , 鋅花等級 C~E 目標D，避免鋅花晶界明顯後續造成烤漆點狀未塗漆。 (RMK00565) . 此客戶有保證 全板形 急峻度 ≦ 0.7% ( ≦ 12 I-UNIT ) (RMK00583) | 訂單:2503EFE018/001 CG2 <生產備註> 事項如下 . 鍍鋅表面不可有鋅痕、壓痕、凹陷、及刮傷 、應變痕等。 (RMK00054) . 此經銷商保證平均厚度在1/2厚度公差內，厚度量測NG時，如單位長度符合範圍，請放行 (RMK00402) . 鍍層 AZ150 (含) 以上 , 鋅花等級 C~E 目標D，避免鋅花晶界明顯後續造成烤漆點狀未塗漆。 (RMK00565) . 此客戶有保證 全板形 急峻度 ≦ 0.7% ( ≦ 12 I-UNIT ) (RMK00583) | 訂單:2503EFE018/001 CC1 <生產備註> 事項如下 . 正面面漆(20U)及正面總膜厚(25U)要求管制90%以上之膜厚,未達標準降級. (RMK00054) . 若背面面漆(20U)及背面總膜厚(25U)時要求管制90%以上之膜厚,未達標準降級 (RMK00054) . 面漆=18U(90%)~請購基準22U(110%),標準板總膜厚=5+20U(100%面漆). (RMK00054) . 30CM*全寬*留1塊給LAB及1塊給塗料商, (RMK00054) . 【色差】1.1.此客戶對面漆(非B開頭之色碼)目視色差要求較高,請依限度樣本進行目視色差管制★--->發生過訴賠 (RMK00248) . 【色差】1.2.若針對特殊顏色需特別管理時，請品檢忽略1.1.的規定以特別規定為主 (RMK00248) . 此經銷商保證平均厚度在1/2厚度公差內，厚度量測NG時，如單位長度符合範圍，請放行 (RMK00402) . 【捲取】注意！本單為直立式包裝。禁用STAGGER捲取送包裝！送RCL重處理例外。 (RMK00512) . 此客戶有保證 全板形 急峻度 ≦ 0.7% ( ≦ 12 I-UNIT ) (RMK00583) | 訂單:2503EFE018/001 CC2 <生產備註> 事項如下 . 正面面漆(20U)及正面總膜厚(25U)要求管制90%以上之膜厚,未達標準降級. (RMK00054) . 若背面面漆(20U)及背面總膜厚(25U)時要求管制90%以上之膜厚,未達標準降級 (RMK00054) . 面漆=18U(90%)~請購基準22U(110%),標準板總膜厚=5+20U(100%面漆). (RMK00054) . 30CM*全寬*留1塊給LAB及1塊給塗料商, (RMK00054) . 【色差】1.1.此客戶對面漆(非B開頭之色碼)目視色差要求較高,請依限度樣本進行目視色差管制★--->發生過訴賠 (RMK00248) . 【色差】1.2.若針對特殊顏色需特別管理時，請品檢忽略1.1.的規定以特別規定為主 (RMK00248) . 此經銷商保證平均厚度在1/2厚度公差內，厚度量測NG時，如單位長度符合範圍，請放行 (RMK00402) . 【捲取】注意！本單為直立式包裝。禁用STAGGER捲取送包裝！送RCL重處理例外。 (RMK00512) . 此客戶有保證 全板形 急峻度 ≦ 0.7% ( ≦ 12 I-UNIT ) (RMK00583) | 訂單:2503EFE018/001 RCL <生產備註> 事項如下 . 【捲取】注意！本單為直立式包裝。禁用STAGGER捲取送包裝！送RCL重處理例外。 (RMK00512) | 訂單:2503EFE018/001 CCPK 無 <生產備註> 事項 | 訂單:2503EFE018/001 CGQC <品檢備註> 事項如下 . 鍍層 AZ150 (含) 以上 , 鋅花等級 C~E 目標D，避免鋅花晶界明顯後續造成烤漆點狀未塗漆。 (RMK00565) | 訂單:2503EFE018/001 CCQC <品檢備註> 事項如下 . 【色差】1.1.此客戶對面漆(非B開頭之色碼)目視色差要求較高,請依限度樣本進行目視色差管制★--->發生過訴賠 (RMK00248) . 【色差】1.2.若針對特殊顏色需特別管理時，請品檢忽略1.1.的規定以特別規定為主 (RMK00248) . 【捲取】注意！本單為直立式包裝。禁用STAGGER捲取送包裝！送RCL重處理例外。 (RMK00512) | 訂單:2503EFE018/001 TOL 無 <生產備註> 事項 |  | 訂單 2503EFE018/001 修改記錄如下: 20250203 15:20:48 (06023) 退火碼: >> H2, 用途碼: >> COG003, 背面標示: >> S000, 訂單背面顏色(五碼): >> BY15Z, 背面漆膜厚: >> NOM, 背面漆塗漆型式幾塗幾烤: >> 2, 鉻酸鹽: >> Z, 訂單厚度: >> 0.019, 訂單重: >> 40, 重量容許率(下限): >> 10, 重量容許率(上限): >> 10, 訂單寬度: >> 42.75, 鍍製方式: >> AC, 鋼捲內徑: >> 508, 鋼捲下限重: >> 3, 鋼捲上限重: >> 4.5, 壓花條件碼: >> -, 表面花紋: >> R, 綠色識別碼: >> -, 印刷輥號: >> -, 產品代碼: >> PPGL, 皮膜碼: >> -, 單位別: >> I, 油品種類: >> Z, 塗油量: >> Z, 包裝代碼: >> E0 , 保護膜碼: >> -, 客戶試片取樣型式: >> -, 調質碼: >> S, 套筒碼: >> P , 規格: >> A792SSGR80, 製造標準: >> ASTM, 表面處理劑種類: >> Z, 表面處理劑塗佈量: >> Z, 伸長率測試: >> N, 硬度測試碼: >> N, 抗拉強度測試: >> N, 降伏強度測試: >> N, 訂單正面顏色(五碼): >> SYS2Y, 正面漆膜厚: >> 25, 正面漆塗漆型式幾塗幾烤: >> 2, 修邊碼: >> Y, 重量碼: >> AW, 鋼捲捲向: >> O, 鍍層碼: >> AZ50, | F:保證1/2 ASTM 厚度公差
PPGL | 2503EFE019/001 |  | 1. ALT客戶 FORMA STEEL FH GL 板需要使用SAE1002M (OFP00239)-{.不符.} 2. FORMA STEEL 彎曲加工龜列，確認投料與 盡量不能有 CRACKING 現象 (不保證)...#83 (OFP00257)-{.不符.} 3. 製造標準為MS、ASTM或銷新加坡之訂單，若無技術指定優先用料，請優先使用國內料，勿使用ANFEN (OFP00406)-{.不符.} | 1. ALT客戶 FORMA STEEL FH GL 板需要使用SAE1002M (OFP00239)-{.不符.} 2. FORMA STEEL 彎曲加工龜列，確認投料與 盡量不能有 CRACKING 現象 (不保證)...#83 (OFP00257)-{.不符.} 3. 確認訂單是否：英制+要求寬度公差（參考165EFE045 ）--->底材必須特設定 (OFP00258)-{.不符.} 4. 製造標準為MS、ASTM或銷新加坡之訂單，若無技術指定優先用料，請優先使用國內料，勿使用ANFEN (OFP00406)-{.不符.} 5. 【提醒】！本單為直立式包裝，嚴禁鍍鋅或烤漆後以STAGGER捲取 (OFP00451)-{.不符.} 6. 對於"TS AND YS AIMING 100KSI MAX, 不保證"。參...2109EFE055/001 幹古說明 (OFP00564)-{.不符.} 7. ※超耐候一系列用途要確認是否有英制公差需求，有英制公差需求時選配碼用ON027※ (OFP00680)-{.不符.} 8. 此經銷商有簽訂1/2厚度公差保證(無厚度變異),請調整冷軋與鍍鋅厚度公差管制範圍. 保證 ASTM 厚度公差 (OFP00180)-{.不符.} | 訂單:2503EFE019/001 CPL <生產備註> 事項如下 . 除HGI/ HGL 訂單邊緣不噴油. 其餘皆側緣噴油 (RMK00285) | 訂單:2503EFE019/001 CR1 <生產備註> 事項如下 . 此經銷商保證平均厚度在1/2厚度公差內，厚度量測NG時，如單位長度符合範圍，請放行 (RMK00402) . 此客戶有保證 全板形 急峻度 ≦ 0.7% ( ≦ 12 I-UNIT ) (RMK00583) | 訂單:2503EFE019/001 CR2 <生產備註> 事項如下 . 此經銷商保證平均厚度在1/2厚度公差內，厚度量測NG時，如單位長度符合範圍，請放行 (RMK00402) . 此客戶有保證 全板形 急峻度 ≦ 0.7% ( ≦ 12 I-UNIT ) (RMK00583) | 訂單:2503EFE019/001 CG1 <生產備註> 事項如下 . 鍍鋅表面不可有鋅痕、壓痕、凹陷、及刮傷 、應變痕等。 (RMK00054) . 此經銷商保證平均厚度在1/2厚度公差內，厚度量測NG時，如單位長度符合範圍，請放行 (RMK00402) . 鍍層 AZ150 (含) 以上 , 鋅花等級 C~E 目標D，避免鋅花晶界明顯後續造成烤漆點狀未塗漆。 (RMK00565) . 此客戶有保證 全板形 急峻度 ≦ 0.7% ( ≦ 12 I-UNIT ) (RMK00583) | 訂單:2503EFE019/001 CG2 <生產備註> 事項如下 . 鍍鋅表面不可有鋅痕、壓痕、凹陷、及刮傷 、應變痕等。 (RMK00054) . 此經銷商保證平均厚度在1/2厚度公差內，厚度量測NG時，如單位長度符合範圍，請放行 (RMK00402) . 鍍層 AZ150 (含) 以上 , 鋅花等級 C~E 目標D，避免鋅花晶界明顯後續造成烤漆點狀未塗漆。 (RMK00565) . 此客戶有保證 全板形 急峻度 ≦ 0.7% ( ≦ 12 I-UNIT ) (RMK00583) | 訂單:2503EFE019/001 CC1 <生產備註> 事項如下 . 正面面漆(20U)及正面總膜厚(25U)要求管制90%以上之膜厚,未達標準降級. (RMK00054) . 若背面面漆(20U)及背面總膜厚(25U)時要求管制90%以上之膜厚,未達標準降級 (RMK00054) . 面漆=18U(90%)~請購基準22U(110%),標準板總膜厚=5+20U(100%面漆). (RMK00054) . 30CM*全寬*留1塊給LAB及1塊給塗料商, (RMK00054) . 【色差】1.1.此客戶對面漆(非B開頭之色碼)目視色差要求較高,請依限度樣本進行目視色差管制★--->發生過訴賠 (RMK00248) . 【色差】1.2.若針對特殊顏色需特別管理時，請品檢忽略1.1.的規定以特別規定為主 (RMK00248) . 此經銷商保證平均厚度在1/2厚度公差內，厚度量測NG時，如單位長度符合範圍，請放行 (RMK00402) . 【捲取】注意！本單為直立式包裝。禁用STAGGER捲取送包裝！送RCL重處理例外。 (RMK00512) . 此客戶有保證 全板形 急峻度 ≦ 0.7% ( ≦ 12 I-UNIT ) (RMK00583) | 訂單:2503EFE019/001 CC2 <生產備註> 事項如下 . 正面面漆(20U)及正面總膜厚(25U)要求管制90%以上之膜厚,未達標準降級. (RMK00054) . 若背面面漆(20U)及背面總膜厚(25U)時要求管制90%以上之膜厚,未達標準降級 (RMK00054) . 面漆=18U(90%)~請購基準22U(110%),標準板總膜厚=5+20U(100%面漆). (RMK00054) . 30CM*全寬*留1塊給LAB及1塊給塗料商, (RMK00054) . 【色差】1.1.此客戶對面漆(非B開頭之色碼)目視色差要求較高,請依限度樣本進行目視色差管制★--->發生過訴賠 (RMK00248) . 【色差】1.2.若針對特殊顏色需特別管理時，請品檢忽略1.1.的規定以特別規定為主 (RMK00248) . 此經銷商保證平均厚度在1/2厚度公差內，厚度量測NG時，如單位長度符合範圍，請放行 (RMK00402) . 【捲取】注意！本單為直立式包裝。禁用STAGGER捲取送包裝！送RCL重處理例外。 (RMK00512) . 此客戶有保證 全板形 急峻度 ≦ 0.7% ( ≦ 12 I-UNIT ) (RMK00583) | 訂單:2503EFE019/001 RCL <生產備註> 事項如下 . 【捲取】注意！本單為直立式包裝。禁用STAGGER捲取送包裝！送RCL重處理例外。 (RMK00512) | 訂單:2503EFE019/001 CCPK 無 <生產備註> 事項 | 訂單:2503EFE019/001 CGQC <品檢備註> 事項如下 . 鍍層 AZ150 (含) 以上 , 鋅花等級 C~E 目標D，避免鋅花晶界明顯後續造成烤漆點狀未塗漆。 (RMK00565) | 訂單:2503EFE019/001 CCQC <品檢備註> 事項如下 . 【色差】1.1.此客戶對面漆(非B開頭之色碼)目視色差要求較高,請依限度樣本進行目視色差管制★--->發生過訴賠 (RMK00248) . 【色差】1.2.若針對特殊顏色需特別管理時，請品檢忽略1.1.的規定以特別規定為主 (RMK00248) . 【捲取】注意！本單為直立式包裝。禁用STAGGER捲取送包裝！送RCL重處理例外。 (RMK00512) | 訂單:2503EFE019/001 TOL 無 <生產備註> 事項 |  | 訂單 2503EFE019/001 修改記錄如下: 20250203 15:35:15 (06023) 退火碼: >> H2, 用途碼: >> COG003, 背面標示: >> S000, 訂單背面顏色(五碼): >> BY15Z, 背面漆膜厚: >> NOM, 背面漆塗漆型式幾塗幾烤: >> 2, 鉻酸鹽: >> Z, 訂單厚度: >> 0.019, 訂單重: >> 40, 重量容許率(下限): >> 10, 重量容許率(上限): >> 10, 訂單寬度: >> 42.75, 鍍製方式: >> AC, 鋼捲內徑: >> 508, 鋼捲下限重: >> 3, 鋼捲上限重: >> 4.5, 壓花條件碼: >> -, 表面花紋: >> R, 綠色識別碼: >> -, 印刷輥號: >> -, 產品代碼: >> PPGL, 皮膜碼: >> -, 單位別: >> I, 油品種類: >> Z, 塗油量: >> Z, 包裝代碼: >> E0 , 保護膜碼: >> -, 客戶試片取樣型式: >> -, 調質碼: >> S, 套筒碼: >> P , 規格: >> A792SSGR80, 製造標準: >> ASTM, 表面處理劑種類: >> Z, 表面處理劑塗佈量: >> Z, 伸長率測試: >> N, 硬度測試碼: >> N, 抗拉強度測試: >> N, 降伏強度測試: >> N, 訂單正面顏色(五碼): >> SYG46, 正面漆膜厚: >> 25, 正面漆塗漆型式幾塗幾烤: >> 2, 修邊碼: >> Y, 重量碼: >> AW, 鋼捲捲向: >> O, 鍍層碼: >> AZ50, | F:保證1/2 ASTM 厚度公差
PPGL | 2503EFE020/001 |  | 1. ALT客戶 FORMA STEEL FH GL 板需要使用SAE1002M (OFP00239)-{.不符.} 2. FORMA STEEL 彎曲加工龜列，確認投料與 盡量不能有 CRACKING 現象 (不保證)...#83 (OFP00257)-{.不符.} 3. 製造標準為MS、ASTM或銷新加坡之訂單，若無技術指定優先用料，請優先使用國內料，勿使用ANFEN (OFP00406)-{.不符.} | 1. ALT客戶 FORMA STEEL FH GL 板需要使用SAE1002M (OFP00239)-{.不符.} 2. FORMA STEEL 彎曲加工龜列，確認投料與 盡量不能有 CRACKING 現象 (不保證)...#83 (OFP00257)-{.不符.} 3. 確認訂單是否：英制+要求寬度公差（參考165EFE045 ）--->底材必須特設定 (OFP00258)-{.不符.} 4. 製造標準為MS、ASTM或銷新加坡之訂單，若無技術指定優先用料，請優先使用國內料，勿使用ANFEN (OFP00406)-{.不符.} 5. 【提醒】！本單為直立式包裝，嚴禁鍍鋅或烤漆後以STAGGER捲取 (OFP00451)-{.不符.} 6. 對於"TS AND YS AIMING 100KSI MAX, 不保證"。參...2109EFE055/001 幹古說明 (OFP00564)-{.不符.} 7. ※超耐候一系列用途要確認是否有英制公差需求，有英制公差需求時選配碼用ON027※ (OFP00680)-{.不符.} 8. 此經銷商有簽訂1/2厚度公差保證(無厚度變異),請調整冷軋與鍍鋅厚度公差管制範圍. 保證 ASTM 厚度公差 (OFP00180)-{.不符.} | 訂單:2503EFE020/001 CPL <生產備註> 事項如下 . 除HGI/ HGL 訂單邊緣不噴油. 其餘皆側緣噴油 (RMK00285) | 訂單:2503EFE020/001 CR1 <生產備註> 事項如下 . 此經銷商保證平均厚度在1/2厚度公差內，厚度量測NG時，如單位長度符合範圍，請放行 (RMK00402) . 此客戶有保證 全板形 急峻度 ≦ 0.7% ( ≦ 12 I-UNIT ) (RMK00583) | 訂單:2503EFE020/001 CR2 <生產備註> 事項如下 . 此經銷商保證平均厚度在1/2厚度公差內，厚度量測NG時，如單位長度符合範圍，請放行 (RMK00402) . 此客戶有保證 全板形 急峻度 ≦ 0.7% ( ≦ 12 I-UNIT ) (RMK00583) | 訂單:2503EFE020/001 CG1 <生產備註> 事項如下 . 鍍鋅表面不可有鋅痕、壓痕、凹陷、及刮傷 、應變痕等。 (RMK00054) . 此經銷商保證平均厚度在1/2厚度公差內，厚度量測NG時，如單位長度符合範圍，請放行 (RMK00402) . 鍍層 AZ150 (含) 以上 , 鋅花等級 C~E 目標D，避免鋅花晶界明顯後續造成烤漆點狀未塗漆。 (RMK00565) . 此客戶有保證 全板形 急峻度 ≦ 0.7% ( ≦ 12 I-UNIT ) (RMK00583) | 訂單:2503EFE020/001 CG2 <生產備註> 事項如下 . 鍍鋅表面不可有鋅痕、壓痕、凹陷、及刮傷 、應變痕等。 (RMK00054) . 此經銷商保證平均厚度在1/2厚度公差內，厚度量測NG時，如單位長度符合範圍，請放行 (RMK00402) . 鍍層 AZ150 (含) 以上 , 鋅花等級 C~E 目標D，避免鋅花晶界明顯後續造成烤漆點狀未塗漆。 (RMK00565) . 此客戶有保證 全板形 急峻度 ≦ 0.7% ( ≦ 12 I-UNIT ) (RMK00583) | 訂單:2503EFE020/001 CC1 <生產備註> 事項如下 . 正面面漆(20U)及正面總膜厚(25U)要求管制90%以上之膜厚,未達標準降級. (RMK00054) . 若背面面漆(20U)及背面總膜厚(25U)時要求管制90%以上之膜厚,未達標準降級 (RMK00054) . 面漆=18U(90%)~請購基準22U(110%),標準板總膜厚=5+20U(100%面漆). (RMK00054) . 30CM*全寬*留1塊給LAB及1塊給塗料商, (RMK00054) . 【色差】1.1.此客戶對面漆(非B開頭之色碼)目視色差要求較高,請依限度樣本進行目視色差管制★--->發生過訴賠 (RMK00248) . 【色差】1.2.若針對特殊顏色需特別管理時，請品檢忽略1.1.的規定以特別規定為主 (RMK00248) . 此經銷商保證平均厚度在1/2厚度公差內，厚度量測NG時，如單位長度符合範圍，請放行 (RMK00402) . 【捲取】注意！本單為直立式包裝。禁用STAGGER捲取送包裝！送RCL重處理例外。 (RMK00512) . 【抽氣量】白色系在CC1生產時,FINISH抽氣量請設定250,如生產中發生色差b值異常升高,請股長再加大抽氣量因應 (RMK00560) . 此客戶有保證 全板形 急峻度 ≦ 0.7% ( ≦ 12 I-UNIT ) (RMK00583) | 訂單:2503EFE020/001 CC2 <生產備註> 事項如下 . 正面面漆(20U)及正面總膜厚(25U)要求管制90%以上之膜厚,未達標準降級. (RMK00054) . 若背面面漆(20U)及背面總膜厚(25U)時要求管制90%以上之膜厚,未達標準降級 (RMK00054) . 面漆=18U(90%)~請購基準22U(110%),標準板總膜厚=5+20U(100%面漆). (RMK00054) . 30CM*全寬*留1塊給LAB及1塊給塗料商, (RMK00054) . 【色差】1.1.此客戶對面漆(非B開頭之色碼)目視色差要求較高,請依限度樣本進行目視色差管制★--->發生過訴賠 (RMK00248) . 【色差】1.2.若針對特殊顏色需特別管理時，請品檢忽略1.1.的規定以特別規定為主 (RMK00248) . 此經銷商保證平均厚度在1/2厚度公差內，厚度量測NG時，如單位長度符合範圍，請放行 (RMK00402) . 【捲取】注意！本單為直立式包裝。禁用STAGGER捲取送包裝！送RCL重處理例外。 (RMK00512) . 【抽氣量】白色系在CC1生產時,FINISH抽氣量請設定250,如生產中發生色差b值異常升高,請股長再加大抽氣量因應 (RMK00560) . 此客戶有保證 全板形 急峻度 ≦ 0.7% ( ≦ 12 I-UNIT ) (RMK00583) | 訂單:2503EFE020/001 RCL <生產備註> 事項如下 . 【捲取】注意！本單為直立式包裝。禁用STAGGER捲取送包裝！送RCL重處理例外。 (RMK00512) | 訂單:2503EFE020/001 CCPK 無 <生產備註> 事項 | 訂單:2503EFE020/001 CGQC <品檢備註> 事項如下 . 鍍層 AZ150 (含) 以上 , 鋅花等級 C~E 目標D，避免鋅花晶界明顯後續造成烤漆點狀未塗漆。 (RMK00565) | 訂單:2503EFE020/001 CCQC <品檢備註> 事項如下 . 【色差】1.1.此客戶對面漆(非B開頭之色碼)目視色差要求較高,請依限度樣本進行目視色差管制★--->發生過訴賠 (RMK00248) . 【色差】1.2.若針對特殊顏色需特別管理時，請品檢忽略1.1.的規定以特別規定為主 (RMK00248) . 【捲取】注意！本單為直立式包裝。禁用STAGGER捲取送包裝！送RCL重處理例外。 (RMK00512) | 訂單:2503EFE020/001 TOL 無 <生產備註> 事項 |  | 訂單 2503EFE020/001 修改記錄如下: 20250203 15:52:24 (06023) 退火碼: >> H2, 用途碼: >> COG003, 背面標示: >> S000, 訂單背面顏色(五碼): >> BY15Z, 背面漆膜厚: >> NOM, 背面漆塗漆型式幾塗幾烤: >> 2, 鉻酸鹽: >> Z, 訂單厚度: >> 0.019, 訂單重: >> 100, 重量容許率(下限): >> 10, 重量容許率(上限): >> 10, 訂單寬度: >> 42.75, 鍍製方式: >> AC, 鋼捲內徑: >> 508, 鋼捲下限重: >> 3, 鋼捲上限重: >> 4.5, 壓花條件碼: >> -, 表面花紋: >> R, 綠色識別碼: >> -, 印刷輥號: >> -, 產品代碼: >> PPGL, 皮膜碼: >> -, 單位別: >> I, 油品種類: >> Z, 塗油量: >> Z, 包裝代碼: >> E0 , 保護膜碼: >> -, 客戶試片取樣型式: >> -, 調質碼: >> S, 套筒碼: >> P , 規格: >> A792SSGR80, 製造標準: >> ASTM, 表面處理劑種類: >> Z, 表面處理劑塗佈量: >> Z, 伸長率測試: >> N, 硬度測試碼: >> N, 抗拉強度測試: >> N, 降伏強度測試: >> N, 訂單正面顏色(五碼): >> SWS5X, 正面漆膜厚: >> 25, 正面漆塗漆型式幾塗幾烤: >> 2, 修邊碼: >> Y, 重量碼: >> AW, 鋼捲捲向: >> O, 鍍層碼: >> AZ50, | F:保證1/2 ASTM 厚度公差
PPGL | 2503EFE021/001 |  | 1. ALT客戶 FORMA STEEL FH GL 板需要使用SAE1002M (OFP00239)-{.不符.} 2. FORMA STEEL 彎曲加工龜列，確認投料與 盡量不能有 CRACKING 現象 (不保證)...#83 (OFP00257)-{.不符.} 3. 製造標準為MS、ASTM或銷新加坡之訂單，若無技術指定優先用料，請優先使用國內料，勿使用ANFEN (OFP00406)-{.不符.} | 1. ALT客戶 FORMA STEEL FH GL 板需要使用SAE1002M (OFP00239)-{.不符.} 2. FORMA STEEL 彎曲加工龜列，確認投料與 盡量不能有 CRACKING 現象 (不保證)...#83 (OFP00257)-{.不符.} 3. 確認訂單是否：英制+要求寬度公差（參考165EFE045 ）--->底材必須特設定 (OFP00258)-{.不符.} 4. 製造標準為MS、ASTM或銷新加坡之訂單，若無技術指定優先用料，請優先使用國內料，勿使用ANFEN (OFP00406)-{.不符.} 5. 【提醒】！本單為直立式包裝，嚴禁鍍鋅或烤漆後以STAGGER捲取 (OFP00451)-{.不符.} 6. 對於"TS AND YS AIMING 100KSI MAX, 不保證"。參...2109EFE055/001 幹古說明 (OFP00564)-{.不符.} 7. ※超耐候一系列用途要確認是否有英制公差需求，有英制公差需求時選配碼用ON027※ (OFP00680)-{.不符.} 8. 此經銷商有簽訂1/2厚度公差保證(無厚度變異),請調整冷軋與鍍鋅厚度公差管制範圍. 保證 ASTM 厚度公差 (OFP00180)-{.不符.} | 訂單:2503EFE021/001 CPL <生產備註> 事項如下 . 除HGI/ HGL 訂單邊緣不噴油. 其餘皆側緣噴油 (RMK00285) | 訂單:2503EFE021/001 CR1 <生產備註> 事項如下 . 此經銷商保證平均厚度在1/2厚度公差內，厚度量測NG時，如單位長度符合範圍，請放行 (RMK00402) . 此客戶有保證 全板形 急峻度 ≦ 0.7% ( ≦ 12 I-UNIT ) (RMK00583) | 訂單:2503EFE021/001 CR2 <生產備註> 事項如下 . 此經銷商保證平均厚度在1/2厚度公差內，厚度量測NG時，如單位長度符合範圍，請放行 (RMK00402) . 此客戶有保證 全板形 急峻度 ≦ 0.7% ( ≦ 12 I-UNIT ) (RMK00583) | 訂單:2503EFE021/001 CG1 <生產備註> 事項如下 . 鍍鋅表面不可有鋅痕、壓痕、凹陷、及刮傷 、應變痕等。 (RMK00054) . 此經銷商保證平均厚度在1/2厚度公差內，厚度量測NG時，如單位長度符合範圍，請放行 (RMK00402) . 鍍層 AZ150 (含) 以上 , 鋅花等級 C~E 目標D，避免鋅花晶界明顯後續造成烤漆點狀未塗漆。 (RMK00565) . 此客戶有保證 全板形 急峻度 ≦ 0.7% ( ≦ 12 I-UNIT ) (RMK00583) | 訂單:2503EFE021/001 CG2 <生產備註> 事項如下 . 鍍鋅表面不可有鋅痕、壓痕、凹陷、及刮傷 、應變痕等。 (RMK00054) . 此經銷商保證平均厚度在1/2厚度公差內，厚度量測NG時，如單位長度符合範圍，請放行 (RMK00402) . 鍍層 AZ150 (含) 以上 , 鋅花等級 C~E 目標D，避免鋅花晶界明顯後續造成烤漆點狀未塗漆。 (RMK00565) . 此客戶有保證 全板形 急峻度 ≦ 0.7% ( ≦ 12 I-UNIT ) (RMK00583) | 訂單:2503EFE021/001 CC1 <生產備註> 事項如下 . 【色差-特別管制】※END USER:FORMA STEEL LTD※.膜厚變動b值較大,和客戶協議色差放行改為DE<=1.5只管當批目視,不管批差異 (RMK-YL_KUNG) . 正面面漆(20U)及正面總膜厚(25U)要求管制90%以上之膜厚,未達標準降級. (RMK00054) . 若背面面漆(20U)及背面總膜厚(25U)時要求管制90%以上之膜厚,未達標準降級 (RMK00054) . 面漆=18U(90%)~請購基準22U(110%),標準板總膜厚=5+20U(100%面漆). (RMK00054) . 30CM*全寬*留1塊給LAB及1塊給塗料商, (RMK00054) . 【色差】1.1.此客戶對面漆(非B開頭之色碼)目視色差要求較高,請依限度樣本進行目視色差管制★--->發生過訴賠 (RMK00248) . 【色差】1.2.若針對特殊顏色需特別管理時，請品檢忽略1.1.的規定以特別規定為主 (RMK00248) . 此經銷商保證平均厚度在1/2厚度公差內，厚度量測NG時，如單位長度符合範圍，請放行 (RMK00402) . 【捲取】注意！本單為直立式包裝。禁用STAGGER捲取送包裝！送RCL重處理例外。 (RMK00512) . 【抽氣量】白色系在CC1生產時,FINISH抽氣量請設定250,如生產中發生色差b值異常升高,請股長再加大抽氣量因應 (RMK00560) . 此客戶有保證 全板形 急峻度 ≦ 0.7% ( ≦ 12 I-UNIT ) (RMK00583) | 訂單:2503EFE021/001 CC2 <生產備註> 事項如下 . 【色差-特別管制】※END USER:FORMA STEEL LTD※.膜厚變動b值較大,和客戶協議色差放行改為DE<=1.5只管當批目視,不管批差異 (RMK-YL_KUNG) . 正面面漆(20U)及正面總膜厚(25U)要求管制90%以上之膜厚,未達標準降級. (RMK00054) . 若背面面漆(20U)及背面總膜厚(25U)時要求管制90%以上之膜厚,未達標準降級 (RMK00054) . 面漆=18U(90%)~請購基準22U(110%),標準板總膜厚=5+20U(100%面漆). (RMK00054) . 30CM*全寬*留1塊給LAB及1塊給塗料商, (RMK00054) . 【色差】1.1.此客戶對面漆(非B開頭之色碼)目視色差要求較高,請依限度樣本進行目視色差管制★--->發生過訴賠 (RMK00248) . 【色差】1.2.若針對特殊顏色需特別管理時，請品檢忽略1.1.的規定以特別規定為主 (RMK00248) . 此經銷商保證平均厚度在1/2厚度公差內，厚度量測NG時，如單位長度符合範圍，請放行 (RMK00402) . 【捲取】注意！本單為直立式包裝。禁用STAGGER捲取送包裝！送RCL重處理例外。 (RMK00512) . 【抽氣量】白色系在CC1生產時,FINISH抽氣量請設定250,如生產中發生色差b值異常升高,請股長再加大抽氣量因應 (RMK00560) . 此客戶有保證 全板形 急峻度 ≦ 0.7% ( ≦ 12 I-UNIT ) (RMK00583) | 訂單:2503EFE021/001 RCL <生產備註> 事項如下 . 【捲取】注意！本單為直立式包裝。禁用STAGGER捲取送包裝！送RCL重處理例外。 (RMK00512) | 訂單:2503EFE021/001 CCPK 無 <生產備註> 事項 | 訂單:2503EFE021/001 CGQC <品檢備註> 事項如下 . 鍍層 AZ150 (含) 以上 , 鋅花等級 C~E 目標D，避免鋅花晶界明顯後續造成烤漆點狀未塗漆。 (RMK00565) | 訂單:2503EFE021/001 CCQC <品檢備註> 事項如下 . 【色差-特別管制】※END USER:FORMA STEEL LTD※.膜厚變動b值較大,和客戶協議色差放行改為DE<=1.5只管當批目視,不管批差異 (RMK-YL_KUNG) . 【色差】1.1.此客戶對面漆(非B開頭之色碼)目視色差要求較高,請依限度樣本進行目視色差管制★--->發生過訴賠 (RMK00248) . 【色差】1.2.若針對特殊顏色需特別管理時，請品檢忽略1.1.的規定以特別規定為主 (RMK00248) . 【捲取】注意！本單為直立式包裝。禁用STAGGER捲取送包裝！送RCL重處理例外。 (RMK00512) | 訂單:2503EFE021/001 TOL 無 <生產備註> 事項 | 【色差-特別管制】※END USER:FORMA STEEL LTD※.膜厚變動b值較大,和客戶協議色差放行改為DE<=1.5只管當批目視,不管批差異^^/CC1/CC2/CCQC/ <<.YL_KUNG 2025/02/11 16:37.>> | 訂單 2503EFE021/001 修改記錄如下: 20250203 15:51:06 (06023) 退火碼: >> H2, 用途碼: >> COG003, 背面標示: >> S000, 訂單背面顏色(五碼): >> BY15Z, 背面漆膜厚: >> NOM, 背面漆塗漆型式幾塗幾烤: >> 2, 鉻酸鹽: >> Z, 訂單厚度: >> 0.019, 訂單重: >> 40, 重量容許率(下限): >> 10, 重量容許率(上限): >> 10, 訂單寬度: >> 42.75, 鍍製方式: >> AC, 鋼捲內徑: >> 508, 鋼捲下限重: >> 3, 鋼捲上限重: >> 4.5, 壓花條件碼: >> -, 表面花紋: >> R, 綠色識別碼: >> -, 印刷輥號: >> -, 產品代碼: >> PPGL, 皮膜碼: >> -, 單位別: >> I, 油品種類: >> Z, 塗油量: >> Z, 包裝代碼: >> E0 , 保護膜碼: >> -, 客戶試片取樣型式: >> -, 調質碼: >> S, 套筒碼: >> P , 規格: >> A792SSGR80, 製造標準: >> ASTM, 表面處理劑種類: >> Z, 表面處理劑塗佈量: >> Z, 伸長率測試: >> N, 硬度測試碼: >> N, 抗拉強度測試: >> N, 降伏強度測試: >> N, 訂單正面顏色(五碼): >> SWG2V, 正面漆膜厚: >> 25, 正面漆塗漆型式幾塗幾烤: >> 2, 修邊碼: >> Y, 重量碼: >> AW, 鋼捲捲向: >> O, 鍍層碼: >> AZ50, | F:保證1/2 ASTM 厚度公差
PPGL | 2503EFE022/001 |  | 1. 製造標準為MS、ASTM或銷新加坡之訂單，若無技術指定優先用料，請優先使用國內料，勿使用ANFEN (OFP00406)-{.不符.} | 1. 製造標準為MS、ASTM或銷新加坡之訂單，若無技術指定優先用料，請優先使用國內料，勿使用ANFEN (OFP00406)-{.不符.} 2. 【提醒】！本單為直立式包裝，嚴禁鍍鋅或烤漆後以STAGGER捲取 (OFP00451)-{.不符.} 3. ※超耐候一系列用途要確認是否有英制公差需求，有英制公差需求時選配碼用ON027※ (OFP00680)-{.不符.} 4. 此經銷商有簽訂1/2厚度公差保證(無厚度變異),請調整冷軋與鍍鋅厚度公差管制範圍. 保證 ASTM 厚度公差 (OFP00180)-{.不符.} | 訂單:2503EFE022/001 CPL <生產備註> 事項如下 . 除HGI/ HGL 訂單邊緣不噴油. 其餘皆側緣噴油 (RMK00285) | 訂單:2503EFE022/001 CR1 <生產備註> 事項如下 . 此經銷商保證平均厚度在1/2厚度公差內，厚度量測NG時，如單位長度符合範圍，請放行 (RMK00402) . 此客戶有保證 全板形 急峻度 ≦ 0.7% ( ≦ 12 I-UNIT ) (RMK00583) | 訂單:2503EFE022/001 CR2 <生產備註> 事項如下 . 此經銷商保證平均厚度在1/2厚度公差內，厚度量測NG時，如單位長度符合範圍，請放行 (RMK00402) . 此客戶有保證 全板形 急峻度 ≦ 0.7% ( ≦ 12 I-UNIT ) (RMK00583) | 訂單:2503EFE022/001 CG1 <生產備註> 事項如下 . 鍍鋅表面不可有鋅痕、壓痕、凹陷、及刮傷 、應變痕等。 (RMK00054) . 此經銷商保證平均厚度在1/2厚度公差內，厚度量測NG時，如單位長度符合範圍，請放行 (RMK00402) . 鍍層 AZ150 (含) 以上 , 鋅花等級 C~E 目標D，避免鋅花晶界明顯後續造成烤漆點狀未塗漆。 (RMK00565) . 此客戶有保證 全板形 急峻度 ≦ 0.7% ( ≦ 12 I-UNIT ) (RMK00583) | 訂單:2503EFE022/001 CG2 <生產備註> 事項如下 . 鍍鋅表面不可有鋅痕、壓痕、凹陷、及刮傷 、應變痕等。 (RMK00054) . 此經銷商保證平均厚度在1/2厚度公差內，厚度量測NG時，如單位長度符合範圍，請放行 (RMK00402) . 鍍層 AZ150 (含) 以上 , 鋅花等級 C~E 目標D，避免鋅花晶界明顯後續造成烤漆點狀未塗漆。 (RMK00565) . 此客戶有保證 全板形 急峻度 ≦ 0.7% ( ≦ 12 I-UNIT ) (RMK00583) | 訂單:2503EFE022/001 CC1 <生產備註> 事項如下 . 正面面漆(20U)及正面總膜厚(25U)要求管制90%以上之膜厚,未達標準降級. (RMK00054) . 若背面面漆(20U)及背面總膜厚(25U)時要求管制90%以上之膜厚,未達標準降級 (RMK00054) . 面漆=18U(90%)~請購基準22U(110%),標準板總膜厚=5+20U(100%面漆). (RMK00054) . 30CM*全寬*留1塊給LAB及1塊給塗料商, (RMK00054) . 【色差】1.1.此客戶對面漆(非B開頭之色碼)目視色差要求較高,請依限度樣本進行目視色差管制★--->發生過訴賠 (RMK00248) . 【色差】1.2.若針對特殊顏色需特別管理時，請品檢忽略1.1.的規定以特別規定為主 (RMK00248) . 此經銷商保證平均厚度在1/2厚度公差內，厚度量測NG時，如單位長度符合範圍，請放行 (RMK00402) . 【捲取】注意！本單為直立式包裝。禁用STAGGER捲取送包裝！送RCL重處理例外。 (RMK00512) . 此客戶有保證 全板形 急峻度 ≦ 0.7% ( ≦ 12 I-UNIT ) (RMK00583) | 訂單:2503EFE022/001 CC2 <生產備註> 事項如下 . 正面面漆(20U)及正面總膜厚(25U)要求管制90%以上之膜厚,未達標準降級. (RMK00054) . 若背面面漆(20U)及背面總膜厚(25U)時要求管制90%以上之膜厚,未達標準降級 (RMK00054) . 面漆=18U(90%)~請購基準22U(110%),標準板總膜厚=5+20U(100%面漆). (RMK00054) . 30CM*全寬*留1塊給LAB及1塊給塗料商, (RMK00054) . 【色差】1.1.此客戶對面漆(非B開頭之色碼)目視色差要求較高,請依限度樣本進行目視色差管制★--->發生過訴賠 (RMK00248) . 【色差】1.2.若針對特殊顏色需特別管理時，請品檢忽略1.1.的規定以特別規定為主 (RMK00248) . 此經銷商保證平均厚度在1/2厚度公差內，厚度量測NG時，如單位長度符合範圍，請放行 (RMK00402) . 【捲取】注意！本單為直立式包裝。禁用STAGGER捲取送包裝！送RCL重處理例外。 (RMK00512) . 此客戶有保證 全板形 急峻度 ≦ 0.7% ( ≦ 12 I-UNIT ) (RMK00583) | 訂單:2503EFE022/001 RCL <生產備註> 事項如下 . 【捲取】注意！本單為直立式包裝。禁用STAGGER捲取送包裝！送RCL重處理例外。 (RMK00512) | 訂單:2503EFE022/001 CCPK 無 <生產備註> 事項 | 訂單:2503EFE022/001 CGQC <品檢備註> 事項如下 . 鍍層 AZ150 (含) 以上 , 鋅花等級 C~E 目標D，避免鋅花晶界明顯後續造成烤漆點狀未塗漆。 (RMK00565) | 訂單:2503EFE022/001 CCQC <品檢備註> 事項如下 . 【色差】1.1.此客戶對面漆(非B開頭之色碼)目視色差要求較高,請依限度樣本進行目視色差管制★--->發生過訴賠 (RMK00248) . 【色差】1.2.若針對特殊顏色需特別管理時，請品檢忽略1.1.的規定以特別規定為主 (RMK00248) . 【捲取】注意！本單為直立式包裝。禁用STAGGER捲取送包裝！送RCL重處理例外。 (RMK00512) | 訂單:2503EFE022/001 TOL 無 <生產備註> 事項 |  | 訂單 2503EFE022/001 修改記錄如下: 20250203 15:58:38 (06023) 退火碼: >> H2, 用途碼: >> COG003, 背面標示: >> S000, 訂單背面顏色(五碼): >> BW73Z, 背面漆膜厚: >> NOM, 背面漆塗漆型式幾塗幾烤: >> 2, 鉻酸鹽: >> Z, 訂單厚度: >> 0.02, 訂單重: >> 40, 重量容許率(下限): >> 10, 重量容許率(上限): >> 10, 訂單寬度: >> 43, 鍍製方式: >> AC, 鋼捲內徑: >> 508, 鋼捲下限重: >> 3, 鋼捲上限重: >> 4.5, 壓花條件碼: >> -, 表面花紋: >> R, 綠色識別碼: >> -, 印刷輥號: >> -, 產品代碼: >> PPGL, 皮膜碼: >> -, 單位別: >> I, 油品種類: >> Z, 塗油量: >> Z, 包裝代碼: >> E0 , 保護膜碼: >> -, 客戶試片取樣型式: >> -, 調質碼: >> S, 套筒碼: >> P , 規格: >> A792SSGR80, 製造標準: >> ASTM, 表面處理劑種類: >> Z, 表面處理劑塗佈量: >> Z, 伸長率測試: >> N, 硬度測試碼: >> N, 抗拉強度測試: >> N, 降伏強度測試: >> N, 厚度變異: >> 0, 訂單正面顏色(五碼): >> SBH78, 正面漆膜厚: >> 25, 正面漆塗漆型式幾塗幾烤: >> 2, 修邊碼: >> Y, 重量碼: >> AW, 鋼捲捲向: >> O, 鍍層碼: >> AZ50, | F:保證1/2 ASTM 厚度公差
PPGL | 2503EFE022/002 |  | 1. 製造標準為MS、ASTM或銷新加坡之訂單，若無技術指定優先用料，請優先使用國內料，勿使用ANFEN (OFP00406)-{.不符.} | 1. 製造標準為MS、ASTM或銷新加坡之訂單，若無技術指定優先用料，請優先使用國內料，勿使用ANFEN (OFP00406)-{.不符.} 2. 【提醒】！本單為直立式包裝，嚴禁鍍鋅或烤漆後以STAGGER捲取 (OFP00451)-{.不符.} 3. ※超耐候一系列用途要確認是否有英制公差需求，有英制公差需求時選配碼用ON027※ (OFP00680)-{.不符.} 4. 此經銷商有簽訂1/2厚度公差保證(無厚度變異),請調整冷軋與鍍鋅厚度公差管制範圍. 保證 ASTM 厚度公差 (OFP00180)-{.不符.} | 訂單:2503EFE022/002 CPL <生產備註> 事項如下 . 除HGI/ HGL 訂單邊緣不噴油. 其餘皆側緣噴油 (RMK00285) | 訂單:2503EFE022/002 CR1 <生產備註> 事項如下 . 此經銷商保證平均厚度在1/2厚度公差內，厚度量測NG時，如單位長度符合範圍，請放行 (RMK00402) . 此客戶有保證 全板形 急峻度 ≦ 0.7% ( ≦ 12 I-UNIT ) (RMK00583) | 訂單:2503EFE022/002 CR2 <生產備註> 事項如下 . 此經銷商保證平均厚度在1/2厚度公差內，厚度量測NG時，如單位長度符合範圍，請放行 (RMK00402) . 此客戶有保證 全板形 急峻度 ≦ 0.7% ( ≦ 12 I-UNIT ) (RMK00583) | 訂單:2503EFE022/002 CG1 <生產備註> 事項如下 . 鍍鋅表面不可有鋅痕、壓痕、凹陷、及刮傷 、應變痕等。 (RMK00054) . 此經銷商保證平均厚度在1/2厚度公差內，厚度量測NG時，如單位長度符合範圍，請放行 (RMK00402) . 鍍層 AZ150 (含) 以上 , 鋅花等級 C~E 目標D，避免鋅花晶界明顯後續造成烤漆點狀未塗漆。 (RMK00565) . 此客戶有保證 全板形 急峻度 ≦ 0.7% ( ≦ 12 I-UNIT ) (RMK00583) | 訂單:2503EFE022/002 CG2 <生產備註> 事項如下 . 鍍鋅表面不可有鋅痕、壓痕、凹陷、及刮傷 、應變痕等。 (RMK00054) . 此經銷商保證平均厚度在1/2厚度公差內，厚度量測NG時，如單位長度符合範圍，請放行 (RMK00402) . 鍍層 AZ150 (含) 以上 , 鋅花等級 C~E 目標D，避免鋅花晶界明顯後續造成烤漆點狀未塗漆。 (RMK00565) . 此客戶有保證 全板形 急峻度 ≦ 0.7% ( ≦ 12 I-UNIT ) (RMK00583) | 訂單:2503EFE022/002 CC1 <生產備註> 事項如下 . 正面面漆(20U)及正面總膜厚(25U)要求管制90%以上之膜厚,未達標準降級. (RMK00054) . 若背面面漆(20U)及背面總膜厚(25U)時要求管制90%以上之膜厚,未達標準降級 (RMK00054) . 面漆=18U(90%)~請購基準22U(110%),標準板總膜厚=5+20U(100%面漆). (RMK00054) . 30CM*全寬*留1塊給LAB及1塊給塗料商, (RMK00054) . 【色差】1.1.此客戶對面漆(非B開頭之色碼)目視色差要求較高,請依限度樣本進行目視色差管制★--->發生過訴賠 (RMK00248) . 【色差】1.2.若針對特殊顏色需特別管理時，請品檢忽略1.1.的規定以特別規定為主 (RMK00248) . 此經銷商保證平均厚度在1/2厚度公差內，厚度量測NG時，如單位長度符合範圍，請放行 (RMK00402) . 【捲取】注意！本單為直立式包裝。禁用STAGGER捲取送包裝！送RCL重處理例外。 (RMK00512) . 【抽氣量】白色系在CC1生產時,FINISH抽氣量請設定250,如生產中發生色差b值異常升高,請股長再加大抽氣量因應 (RMK00560) . 此客戶有保證 全板形 急峻度 ≦ 0.7% ( ≦ 12 I-UNIT ) (RMK00583) | 訂單:2503EFE022/002 CC2 <生產備註> 事項如下 . 正面面漆(20U)及正面總膜厚(25U)要求管制90%以上之膜厚,未達標準降級. (RMK00054) . 若背面面漆(20U)及背面總膜厚(25U)時要求管制90%以上之膜厚,未達標準降級 (RMK00054) . 面漆=18U(90%)~請購基準22U(110%),標準板總膜厚=5+20U(100%面漆). (RMK00054) . 30CM*全寬*留1塊給LAB及1塊給塗料商, (RMK00054) . 【色差】1.1.此客戶對面漆(非B開頭之色碼)目視色差要求較高,請依限度樣本進行目視色差管制★--->發生過訴賠 (RMK00248) . 【色差】1.2.若針對特殊顏色需特別管理時，請品檢忽略1.1.的規定以特別規定為主 (RMK00248) . 此經銷商保證平均厚度在1/2厚度公差內，厚度量測NG時，如單位長度符合範圍，請放行 (RMK00402) . 【捲取】注意！本單為直立式包裝。禁用STAGGER捲取送包裝！送RCL重處理例外。 (RMK00512) . 【抽氣量】白色系在CC1生產時,FINISH抽氣量請設定250,如生產中發生色差b值異常升高,請股長再加大抽氣量因應 (RMK00560) . 此客戶有保證 全板形 急峻度 ≦ 0.7% ( ≦ 12 I-UNIT ) (RMK00583) | 訂單:2503EFE022/002 RCL <生產備註> 事項如下 . 【捲取】注意！本單為直立式包裝。禁用STAGGER捲取送包裝！送RCL重處理例外。 (RMK00512) | 訂單:2503EFE022/002 CCPK 無 <生產備註> 事項 | 訂單:2503EFE022/002 CGQC <品檢備註> 事項如下 . 鍍層 AZ150 (含) 以上 , 鋅花等級 C~E 目標D，避免鋅花晶界明顯後續造成烤漆點狀未塗漆。 (RMK00565) | 訂單:2503EFE022/002 CCQC <品檢備註> 事項如下 . 【色差】1.1.此客戶對面漆(非B開頭之色碼)目視色差要求較高,請依限度樣本進行目視色差管制★--->發生過訴賠 (RMK00248) . 【色差】1.2.若針對特殊顏色需特別管理時，請品檢忽略1.1.的規定以特別規定為主 (RMK00248) . 【捲取】注意！本單為直立式包裝。禁用STAGGER捲取送包裝！送RCL重處理例外。 (RMK00512) | 訂單:2503EFE022/002 TOL 無 <生產備註> 事項 |  | 訂單 2503EFE022/002 修改記錄如下: 20250203 15:58:41 (06023) 退火碼: >> H2, 用途碼: >> COG003, 背面標示: >> S000, 訂單背面顏色(五碼): >> BW73Z, 背面漆膜厚: >> NOM, 背面漆塗漆型式幾塗幾烤: >> 2, 鉻酸鹽: >> Z, 訂單厚度: >> 0.02, 訂單重: >> 40, 重量容許率(下限): >> 10, 重量容許率(上限): >> 10, 訂單寬度: >> 43, 鍍製方式: >> AC, 鋼捲內徑: >> 508, 鋼捲下限重: >> 3, 鋼捲上限重: >> 4.5, 壓花條件碼: >> -, 表面花紋: >> R, 綠色識別碼: >> -, 印刷輥號: >> -, 產品代碼: >> PPGL, 皮膜碼: >> -, 單位別: >> I, 油品種類: >> Z, 塗油量: >> Z, 包裝代碼: >> E0 , 保護膜碼: >> -, 客戶試片取樣型式: >> -, 調質碼: >> S, 套筒碼: >> P , 規格: >> A792SSGR80, 製造標準: >> ASTM, 表面處理劑種類: >> Z, 表面處理劑塗佈量: >> Z, 伸長率測試: >> N, 硬度測試碼: >> N, 抗拉強度測試: >> N, 降伏強度測試: >> N, 厚度變異: >> 0, 訂單正面顏色(五碼): >> SWH27, 正面漆膜厚: >> 25, 正面漆塗漆型式幾塗幾烤: >> 2, 修邊碼: >> Y, 重量碼: >> AW, 鋼捲捲向: >> O, 鍍層碼: >> AZ50, | F:保證1/2 ASTM 厚度公差
PPGL | 2503EFE022/003 |  | 1. 製造標準為MS、ASTM或銷新加坡之訂單，若無技術指定優先用料，請優先使用國內料，勿使用ANFEN (OFP00406)-{.不符.} | 1. 製造標準為MS、ASTM或銷新加坡之訂單，若無技術指定優先用料，請優先使用國內料，勿使用ANFEN (OFP00406)-{.不符.} 2. 【提醒】！本單為直立式包裝，嚴禁鍍鋅或烤漆後以STAGGER捲取 (OFP00451)-{.不符.} 3. ※超耐候一系列用途要確認是否有英制公差需求，有英制公差需求時選配碼用ON027※ (OFP00680)-{.不符.} 4. 此經銷商有簽訂1/2厚度公差保證(無厚度變異),請調整冷軋與鍍鋅厚度公差管制範圍. 保證 ASTM 厚度公差 (OFP00180)-{.不符.} | 訂單:2503EFE022/003 CPL <生產備註> 事項如下 . 除HGI/ HGL 訂單邊緣不噴油. 其餘皆側緣噴油 (RMK00285) | 訂單:2503EFE022/003 CR1 <生產備註> 事項如下 . 此經銷商保證平均厚度在1/2厚度公差內，厚度量測NG時，如單位長度符合範圍，請放行 (RMK00402) . 此客戶有保證 全板形 急峻度 ≦ 0.7% ( ≦ 12 I-UNIT ) (RMK00583) | 訂單:2503EFE022/003 CR2 <生產備註> 事項如下 . 此經銷商保證平均厚度在1/2厚度公差內，厚度量測NG時，如單位長度符合範圍，請放行 (RMK00402) . 此客戶有保證 全板形 急峻度 ≦ 0.7% ( ≦ 12 I-UNIT ) (RMK00583) | 訂單:2503EFE022/003 CG1 <生產備註> 事項如下 . 鍍鋅表面不可有鋅痕、壓痕、凹陷、及刮傷 、應變痕等。 (RMK00054) . 此經銷商保證平均厚度在1/2厚度公差內，厚度量測NG時，如單位長度符合範圍，請放行 (RMK00402) . 鍍層 AZ150 (含) 以上 , 鋅花等級 C~E 目標D，避免鋅花晶界明顯後續造成烤漆點狀未塗漆。 (RMK00565) . 此客戶有保證 全板形 急峻度 ≦ 0.7% ( ≦ 12 I-UNIT ) (RMK00583) | 訂單:2503EFE022/003 CG2 <生產備註> 事項如下 . 鍍鋅表面不可有鋅痕、壓痕、凹陷、及刮傷 、應變痕等。 (RMK00054) . 此經銷商保證平均厚度在1/2厚度公差內，厚度量測NG時，如單位長度符合範圍，請放行 (RMK00402) . 鍍層 AZ150 (含) 以上 , 鋅花等級 C~E 目標D，避免鋅花晶界明顯後續造成烤漆點狀未塗漆。 (RMK00565) . 此客戶有保證 全板形 急峻度 ≦ 0.7% ( ≦ 12 I-UNIT ) (RMK00583) | 訂單:2503EFE022/003 CC1 <生產備註> 事項如下 . 正面面漆(20U)及正面總膜厚(25U)要求管制90%以上之膜厚,未達標準降級. (RMK00054) . 若背面面漆(20U)及背面總膜厚(25U)時要求管制90%以上之膜厚,未達標準降級 (RMK00054) . 面漆=18U(90%)~請購基準22U(110%),標準板總膜厚=5+20U(100%面漆). (RMK00054) . 30CM*全寬*留1塊給LAB及1塊給塗料商, (RMK00054) . 【色差】1.1.此客戶對面漆(非B開頭之色碼)目視色差要求較高,請依限度樣本進行目視色差管制★--->發生過訴賠 (RMK00248) . 【色差】1.2.若針對特殊顏色需特別管理時，請品檢忽略1.1.的規定以特別規定為主 (RMK00248) . 此經銷商保證平均厚度在1/2厚度公差內，厚度量測NG時，如單位長度符合範圍，請放行 (RMK00402) . 【捲取】注意！本單為直立式包裝。禁用STAGGER捲取送包裝！送RCL重處理例外。 (RMK00512) . 此客戶有保證 全板形 急峻度 ≦ 0.7% ( ≦ 12 I-UNIT ) (RMK00583) . 【水痕】因TOP 為YCP 近似深黑色水痕可能嚴重，因此指定CC1生產注意W/Q 使用純水與水量控制 (RMK00588) | 訂單:2503EFE022/003 CC2 <生產備註> 事項如下 . 正面面漆(20U)及正面總膜厚(25U)要求管制90%以上之膜厚,未達標準降級. (RMK00054) . 若背面面漆(20U)及背面總膜厚(25U)時要求管制90%以上之膜厚,未達標準降級 (RMK00054) . 面漆=18U(90%)~請購基準22U(110%),標準板總膜厚=5+20U(100%面漆). (RMK00054) . 30CM*全寬*留1塊給LAB及1塊給塗料商, (RMK00054) . 【色差】1.1.此客戶對面漆(非B開頭之色碼)目視色差要求較高,請依限度樣本進行目視色差管制★--->發生過訴賠 (RMK00248) . 【色差】1.2.若針對特殊顏色需特別管理時，請品檢忽略1.1.的規定以特別規定為主 (RMK00248) . 此經銷商保證平均厚度在1/2厚度公差內，厚度量測NG時，如單位長度符合範圍，請放行 (RMK00402) . 【捲取】注意！本單為直立式包裝。禁用STAGGER捲取送包裝！送RCL重處理例外。 (RMK00512) . 此客戶有保證 全板形 急峻度 ≦ 0.7% ( ≦ 12 I-UNIT ) (RMK00583) . 【水痕】因TOP 為YCP 近似深黑色水痕可能嚴重，因此指定CC1生產注意W/Q 使用純水與水量控制 (RMK00588) | 訂單:2503EFE022/003 RCL <生產備註> 事項如下 . 【捲取】注意！本單為直立式包裝。禁用STAGGER捲取送包裝！送RCL重處理例外。 (RMK00512) | 訂單:2503EFE022/003 CCPK 無 <生產備註> 事項 | 訂單:2503EFE022/003 CGQC <品檢備註> 事項如下 . 鍍層 AZ150 (含) 以上 , 鋅花等級 C~E 目標D，避免鋅花晶界明顯後續造成烤漆點狀未塗漆。 (RMK00565) | 訂單:2503EFE022/003 CCQC <品檢備註> 事項如下 . 【色差】1.1.此客戶對面漆(非B開頭之色碼)目視色差要求較高,請依限度樣本進行目視色差管制★--->發生過訴賠 (RMK00248) . 【色差】1.2.若針對特殊顏色需特別管理時，請品檢忽略1.1.的規定以特別規定為主 (RMK00248) . 【捲取】注意！本單為直立式包裝。禁用STAGGER捲取送包裝！送RCL重處理例外。 (RMK00512) . 【水痕】因TOP 為YCP 近似深黑色水痕可能嚴重，因此指定CC1生產注意W/Q 使用純水與水量控制 (RMK00588) | 訂單:2503EFE022/003 TOL 無 <生產備註> 事項 |  | 訂單 2503EFE022/003 修改記錄如下: 20250203 15:58:44 (06023) 退火碼: >> H2, 用途碼: >> COG007, 背面標示: >> S000, 訂單背面顏色(五碼): >> BW73Z, 背面漆膜厚: >> NOM, 背面漆塗漆型式幾塗幾烤: >> 2, 鉻酸鹽: >> Z, 訂單厚度: >> 0.02, 訂單重: >> 40, 重量容許率(下限): >> 10, 重量容許率(上限): >> 10, 訂單寬度: >> 43, 鍍製方式: >> AC, 鋼捲內徑: >> 508, 鋼捲下限重: >> 3, 鋼捲上限重: >> 4.5, 壓花條件碼: >> -, 表面花紋: >> R, 綠色識別碼: >> -, 印刷輥號: >> -, 產品代碼: >> PPGL, 皮膜碼: >> -, 單位別: >> I, 油品種類: >> Z, 塗油量: >> Z, 包裝代碼: >> E0 , 保護膜碼: >> -, 客戶試片取樣型式: >> -, 調質碼: >> S, 套筒碼: >> P , 規格: >> A792SSGR80, 製造標準: >> ASTM, 表面處理劑種類: >> Z, 表面處理劑塗佈量: >> Z, 伸長率測試: >> N, 硬度測試碼: >> N, 抗拉強度測試: >> N, 降伏強度測試: >> N, 厚度變異: >> 0, 訂單正面顏色(五碼): >> SYT9P, 正面漆膜厚: >> 25, 正面漆塗漆型式幾塗幾烤: >> 2, 修邊碼: >> Y, 重量碼: >> AW, 鋼捲捲向: >> O, 鍍層碼: >> AZ50, | F:保證1/2 ASTM 厚度公差
PPGL | 2503EFE022/004 |  | 1. 製造標準為MS、ASTM或銷新加坡之訂單，若無技術指定優先用料，請優先使用國內料，勿使用ANFEN (OFP00406)-{.不符.} | 1. 製造標準為MS、ASTM或銷新加坡之訂單，若無技術指定優先用料，請優先使用國內料，勿使用ANFEN (OFP00406)-{.不符.} 2. 【提醒】！本單為直立式包裝，嚴禁鍍鋅或烤漆後以STAGGER捲取 (OFP00451)-{.不符.} 3. ※超耐候一系列用途要確認是否有英制公差需求，有英制公差需求時選配碼用ON027※ (OFP00680)-{.不符.} 4. 此經銷商有簽訂1/2厚度公差保證(無厚度變異),請調整冷軋與鍍鋅厚度公差管制範圍. 保證 ASTM 厚度公差 (OFP00180)-{.不符.} | 訂單:2503EFE022/004 CPL <生產備註> 事項如下 . 除HGI/ HGL 訂單邊緣不噴油. 其餘皆側緣噴油 (RMK00285) | 訂單:2503EFE022/004 CR1 <生產備註> 事項如下 . 此經銷商保證平均厚度在1/2厚度公差內，厚度量測NG時，如單位長度符合範圍，請放行 (RMK00402) . 此客戶有保證 全板形 急峻度 ≦ 0.7% ( ≦ 12 I-UNIT ) (RMK00583) | 訂單:2503EFE022/004 CR2 <生產備註> 事項如下 . 此經銷商保證平均厚度在1/2厚度公差內，厚度量測NG時，如單位長度符合範圍，請放行 (RMK00402) . 此客戶有保證 全板形 急峻度 ≦ 0.7% ( ≦ 12 I-UNIT ) (RMK00583) | 訂單:2503EFE022/004 CG1 <生產備註> 事項如下 . 鍍鋅表面不可有鋅痕、壓痕、凹陷、及刮傷 、應變痕等。 (RMK00054) . 此經銷商保證平均厚度在1/2厚度公差內，厚度量測NG時，如單位長度符合範圍，請放行 (RMK00402) . 鍍層 AZ150 (含) 以上 , 鋅花等級 C~E 目標D，避免鋅花晶界明顯後續造成烤漆點狀未塗漆。 (RMK00565) . 此客戶有保證 全板形 急峻度 ≦ 0.7% ( ≦ 12 I-UNIT ) (RMK00583) | 訂單:2503EFE022/004 CG2 <生產備註> 事項如下 . 鍍鋅表面不可有鋅痕、壓痕、凹陷、及刮傷 、應變痕等。 (RMK00054) . 此經銷商保證平均厚度在1/2厚度公差內，厚度量測NG時，如單位長度符合範圍，請放行 (RMK00402) . 鍍層 AZ150 (含) 以上 , 鋅花等級 C~E 目標D，避免鋅花晶界明顯後續造成烤漆點狀未塗漆。 (RMK00565) . 此客戶有保證 全板形 急峻度 ≦ 0.7% ( ≦ 12 I-UNIT ) (RMK00583) | 訂單:2503EFE022/004 CC1 <生產備註> 事項如下 . 【色差】色差放行標準為DE<= 2.0，只管制當批無明顯目視色差，不管制批差異。 (RMK-E_CHIN) . 正面面漆(20U)及正面總膜厚(25U)要求管制90%以上之膜厚,未達標準降級. (RMK00054) . 若背面面漆(20U)及背面總膜厚(25U)時要求管制90%以上之膜厚,未達標準降級 (RMK00054) . 面漆=18U(90%)~請購基準22U(110%),標準板總膜厚=5+20U(100%面漆). (RMK00054) . 30CM*全寬*留1塊給LAB及1塊給塗料商, (RMK00054) . 【色差】1.1.此客戶對面漆(非B開頭之色碼)目視色差要求較高,請依限度樣本進行目視色差管制★--->發生過訴賠 (RMK00248) . 【色差】1.2.若針對特殊顏色需特別管理時，請品檢忽略1.1.的規定以特別規定為主 (RMK00248) . 此經銷商保證平均厚度在1/2厚度公差內，厚度量測NG時，如單位長度符合範圍，請放行 (RMK00402) . 【捲取】注意！本單為直立式包裝。禁用STAGGER捲取送包裝！送RCL重處理例外。 (RMK00512) . 此客戶有保證 全板形 急峻度 ≦ 0.7% ( ≦ 12 I-UNIT ) (RMK00583) | 訂單:2503EFE022/004 CC2 <生產備註> 事項如下 . 【色差】色差放行標準為DE<= 2.0，只管制當批無明顯目視色差，不管制批差異。 (RMK-E_CHIN) . 正面面漆(20U)及正面總膜厚(25U)要求管制90%以上之膜厚,未達標準降級. (RMK00054) . 若背面面漆(20U)及背面總膜厚(25U)時要求管制90%以上之膜厚,未達標準降級 (RMK00054) . 面漆=18U(90%)~請購基準22U(110%),標準板總膜厚=5+20U(100%面漆). (RMK00054) . 30CM*全寬*留1塊給LAB及1塊給塗料商, (RMK00054) . 【色差】1.1.此客戶對面漆(非B開頭之色碼)目視色差要求較高,請依限度樣本進行目視色差管制★--->發生過訴賠 (RMK00248) . 【色差】1.2.若針對特殊顏色需特別管理時，請品檢忽略1.1.的規定以特別規定為主 (RMK00248) . 此經銷商保證平均厚度在1/2厚度公差內，厚度量測NG時，如單位長度符合範圍，請放行 (RMK00402) . 【捲取】注意！本單為直立式包裝。禁用STAGGER捲取送包裝！送RCL重處理例外。 (RMK00512) . 此客戶有保證 全板形 急峻度 ≦ 0.7% ( ≦ 12 I-UNIT ) (RMK00583) | 訂單:2503EFE022/004 RCL <生產備註> 事項如下 . 【捲取】注意！本單為直立式包裝。禁用STAGGER捲取送包裝！送RCL重處理例外。 (RMK00512) | 訂單:2503EFE022/004 CCPK 無 <生產備註> 事項 | 訂單:2503EFE022/004 CGQC <品檢備註> 事項如下 . 鍍層 AZ150 (含) 以上 , 鋅花等級 C~E 目標D，避免鋅花晶界明顯後續造成烤漆點狀未塗漆。 (RMK00565) | 訂單:2503EFE022/004 CCQC <品檢備註> 事項如下 . 【色差】色差放行標準為DE<= 2.0，只管制當批無明顯目視色差，不管制批差異。 (RMK-E_CHIN) . 【色差】1.1.此客戶對面漆(非B開頭之色碼)目視色差要求較高,請依限度樣本進行目視色差管制★--->發生過訴賠 (RMK00248) . 【色差】1.2.若針對特殊顏色需特別管理時，請品檢忽略1.1.的規定以特別規定為主 (RMK00248) . 【捲取】注意！本單為直立式包裝。禁用STAGGER捲取送包裝！送RCL重處理例外。 (RMK00512) | 訂單:2503EFE022/004 TOL 無 <生產備註> 事項 | 【色差】色差放行標準為DE<= 2.0，只管制當批無明顯目視色差，不管制批差異。^^/CC1/CC2/CCQC/ <<.E_CHIN 2025/02/05 13:10.>> | 訂單 2503EFE022/004 修改記錄如下: 20250203 15:58:48 (06023) 退火碼: >> H2, 用途碼: >> COG007, 背面標示: >> S000, 訂單背面顏色(五碼): >> BW73Z, 背面漆膜厚: >> NOM, 背面漆塗漆型式幾塗幾烤: >> 2, 鉻酸鹽: >> Z, 訂單厚度: >> 0.02, 訂單重: >> 40, 重量容許率(下限): >> 10, 重量容許率(上限): >> 10, 訂單寬度: >> 43, 鍍製方式: >> AC, 鋼捲內徑: >> 508, 鋼捲下限重: >> 3, 鋼捲上限重: >> 4.5, 壓花條件碼: >> -, 表面花紋: >> R, 綠色識別碼: >> -, 印刷輥號: >> -, 產品代碼: >> PPGL, 皮膜碼: >> -, 單位別: >> I, 油品種類: >> Z, 塗油量: >> Z, 包裝代碼: >> E0 , 保護膜碼: >> -, 客戶試片取樣型式: >> -, 調質碼: >> S, 套筒碼: >> P , 規格: >> A792SSGR80, 製造標準: >> ASTM, 表面處理劑種類: >> Z, 表面處理劑塗佈量: >> Z, 伸長率測試: >> N, 硬度測試碼: >> N, 抗拉強度測試: >> N, 降伏強度測試: >> N, 厚度變異: >> 0, 訂單正面顏色(五碼): >> SGT7Q, 正面漆膜厚: >> 25, 正面漆塗漆型式幾塗幾烤: >> 2, 修邊碼: >> Y, 重量碼: >> AW, 鋼捲捲向: >> O, 鍍層碼: >> AZ50, | F:保證1/2 ASTM 厚度公差
PPGL | 2503EFE022/005 |  | 1. 製造標準為MS、ASTM或銷新加坡之訂單，若無技術指定優先用料，請優先使用國內料，勿使用ANFEN (OFP00406)-{.不符.} | 1. 製造標準為MS、ASTM或銷新加坡之訂單，若無技術指定優先用料，請優先使用國內料，勿使用ANFEN (OFP00406)-{.不符.} 2. 【提醒】！本單為直立式包裝，嚴禁鍍鋅或烤漆後以STAGGER捲取 (OFP00451)-{.不符.} 3. ※超耐候一系列用途要確認是否有英制公差需求，有英制公差需求時選配碼用ON027※ (OFP00680)-{.不符.} 4. 此經銷商有簽訂1/2厚度公差保證(無厚度變異),請調整冷軋與鍍鋅厚度公差管制範圍. 保證 ASTM 厚度公差 (OFP00180)-{.不符.} | 訂單:2503EFE022/005 CPL <生產備註> 事項如下 . 本單為烤漆背面大於等於25μ塗裝，軋延後不允許毛邊，請CPL注意修邊狀況 (RMK00124) . 【邊緣品質】此為烤漆背面25μ訂單，請加強檢視鋼捲：邊緣殘剪、側緣鋅渣或毛邊，因為會導致烤漆背面漆轉印正面 (RMK00126) . 除HGI/ HGL 訂單邊緣不噴油. 其餘皆側緣噴油 (RMK00285) | 訂單:2503EFE022/005 CR1 <生產備註> 事項如下 . 【邊緣品質】此為烤漆背面25μ訂單，請加強檢視鋼捲：邊緣殘剪、側緣鋅渣或毛邊，因為會導致烤漆背面漆轉印正面 (RMK00126) . 此經銷商保證平均厚度在1/2厚度公差內，厚度量測NG時，如單位長度符合範圍，請放行 (RMK00402) . 此客戶有保證 全板形 急峻度 ≦ 0.7% ( ≦ 12 I-UNIT ) (RMK00583) | 訂單:2503EFE022/005 CR2 <生產備註> 事項如下 . 【邊緣品質】此為烤漆背面25μ訂單，請加強檢視鋼捲：邊緣殘剪、側緣鋅渣或毛邊，因為會導致烤漆背面漆轉印正面 (RMK00126) . 此經銷商保證平均厚度在1/2厚度公差內，厚度量測NG時，如單位長度符合範圍，請放行 (RMK00402) . 此客戶有保證 全板形 急峻度 ≦ 0.7% ( ≦ 12 I-UNIT ) (RMK00583) | 訂單:2503EFE022/005 CG1 <生產備註> 事項如下 . 鍍鋅表面不可有鋅痕、壓痕、凹陷、及刮傷 、應變痕等。 (RMK00054) . 【邊緣品質】此為烤漆背面25μ訂單，請加強檢視鋼捲：邊緣殘剪、側緣鋅渣或毛邊，因為會導致烤漆背面漆轉印正面 (RMK00126) . 本單於烤漆正背面都塗裝正面漆，因此鍍鋅請管制背面表面品質比照正面 (RMK00363) . 此經銷商保證平均厚度在1/2厚度公差內，厚度量測NG時，如單位長度符合範圍，請放行 (RMK00402) . 鍍層 AZ150 (含) 以上 , 鋅花等級 C~E 目標D，避免鋅花晶界明顯後續造成烤漆點狀未塗漆。 (RMK00565) . 此客戶有保證 全板形 急峻度 ≦ 0.7% ( ≦ 12 I-UNIT ) (RMK00583) | 訂單:2503EFE022/005 CG2 <生產備註> 事項如下 . 鍍鋅表面不可有鋅痕、壓痕、凹陷、及刮傷 、應變痕等。 (RMK00054) . 【邊緣品質】此為烤漆背面25μ訂單，請加強檢視鋼捲：邊緣殘剪、側緣鋅渣或毛邊，因為會導致烤漆背面漆轉印正面 (RMK00126) . 本單於烤漆正背面都塗裝正面漆，因此鍍鋅請管制背面表面品質比照正面 (RMK00363) . 此經銷商保證平均厚度在1/2厚度公差內，厚度量測NG時，如單位長度符合範圍，請放行 (RMK00402) . 鍍層 AZ150 (含) 以上 , 鋅花等級 C~E 目標D，避免鋅花晶界明顯後續造成烤漆點狀未塗漆。 (RMK00565) . 此客戶有保證 全板形 急峻度 ≦ 0.7% ( ≦ 12 I-UNIT ) (RMK00583) | 訂單:2503EFE022/005 CC1 <生產備註> 事項如下 . 正面面漆(20U)及正面總膜厚(25U)要求管制90%以上之膜厚,未達標準降級. (RMK00054) . 若背面面漆(20U)及背面總膜厚(25U)時要求管制90%以上之膜厚,未達標準降級 (RMK00054) . 面漆=18U(90%)~請購基準22U(110%),標準板總膜厚=5+20U(100%面漆). (RMK00054) . 30CM*全寬*留1塊給LAB及1塊給塗料商, (RMK00054) . 【邊緣品質】此為烤漆背面25μ訂單，請加強檢視鋼捲：邊緣殘剪、側緣鋅渣或毛邊，因為會導致烤漆背面漆轉印正面 (RMK00126) . 【色差】1.1.此客戶對面漆(非B開頭之色碼)目視色差要求較高,請依限度樣本進行目視色差管制★--->發生過訴賠 (RMK00248) . 【色差】1.2.若針對特殊顏色需特別管理時，請品檢忽略1.1.的規定以特別規定為主 (RMK00248) . 此經銷商保證平均厚度在1/2厚度公差內，厚度量測NG時，如單位長度符合範圍，請放行 (RMK00402) . 【捲取】注意！本單為直立式包裝。禁用STAGGER捲取送包裝！送RCL重處理例外。 (RMK00512) . 【抽氣量】白色系在CC1生產時,FINISH抽氣量請設定250,如生產中發生色差b值異常升高,請股長再加大抽氣量因應 (RMK00560) . 此客戶有保證 全板形 急峻度 ≦ 0.7% ( ≦ 12 I-UNIT ) (RMK00583) | 訂單:2503EFE022/005 CC2 <生產備註> 事項如下 . 正面面漆(20U)及正面總膜厚(25U)要求管制90%以上之膜厚,未達標準降級. (RMK00054) . 若背面面漆(20U)及背面總膜厚(25U)時要求管制90%以上之膜厚,未達標準降級 (RMK00054) . 面漆=18U(90%)~請購基準22U(110%),標準板總膜厚=5+20U(100%面漆). (RMK00054) . 30CM*全寬*留1塊給LAB及1塊給塗料商, (RMK00054) . 【邊緣品質】此為烤漆背面25μ訂單，請加強檢視鋼捲：邊緣殘剪、側緣鋅渣或毛邊，因為會導致烤漆背面漆轉印正面 (RMK00126) . 【色差】1.1.此客戶對面漆(非B開頭之色碼)目視色差要求較高,請依限度樣本進行目視色差管制★--->發生過訴賠 (RMK00248) . 【色差】1.2.若針對特殊顏色需特別管理時，請品檢忽略1.1.的規定以特別規定為主 (RMK00248) . 此經銷商保證平均厚度在1/2厚度公差內，厚度量測NG時，如單位長度符合範圍，請放行 (RMK00402) . 【捲取】注意！本單為直立式包裝。禁用STAGGER捲取送包裝！送RCL重處理例外。 (RMK00512) . 【抽氣量】白色系在CC1生產時,FINISH抽氣量請設定250,如生產中發生色差b值異常升高,請股長再加大抽氣量因應 (RMK00560) . 此客戶有保證 全板形 急峻度 ≦ 0.7% ( ≦ 12 I-UNIT ) (RMK00583) | 訂單:2503EFE022/005 RCL <生產備註> 事項如下 . 【捲取】注意！本單為直立式包裝。禁用STAGGER捲取送包裝！送RCL重處理例外。 (RMK00512) | 訂單:2503EFE022/005 CCPK 無 <生產備註> 事項 | 訂單:2503EFE022/005 CGQC <品檢備註> 事項如下 . 【邊緣品質】此為烤漆背面25μ訂單，請加強檢視鋼捲：邊緣殘剪、側緣鋅渣或毛邊，因為會導致烤漆背面漆轉印正面 (RMK00126) . 本單於烤漆正背面都塗裝正面漆，因此鍍鋅請管制背面表面品質比照正面 (RMK00363) . 鍍層 AZ150 (含) 以上 , 鋅花等級 C~E 目標D，避免鋅花晶界明顯後續造成烤漆點狀未塗漆。 (RMK00565) | 訂單:2503EFE022/005 CCQC <品檢備註> 事項如下 . 【邊緣品質】此為烤漆背面25μ訂單，請加強檢視鋼捲：邊緣殘剪、側緣鋅渣或毛邊，因為會導致烤漆背面漆轉印正面 (RMK00126) . 【色差】1.1.此客戶對面漆(非B開頭之色碼)目視色差要求較高,請依限度樣本進行目視色差管制★--->發生過訴賠 (RMK00248) . 【色差】1.2.若針對特殊顏色需特別管理時，請品檢忽略1.1.的規定以特別規定為主 (RMK00248) . 【捲取】注意！本單為直立式包裝。禁用STAGGER捲取送包裝！送RCL重處理例外。 (RMK00512) | 訂單:2503EFE022/005 TOL 無 <生產備註> 事項 |  | 訂單 2503EFE022/005 修改記錄如下: 20250203 15:58:51 (06023) 退火碼: >> H2, 用途碼: >> COG003, 背面標示: >> S000, 訂單背面顏色(五碼): >> SYH46, 背面漆膜厚: >> 25, 背面漆塗漆型式幾塗幾烤: >> 2, 鉻酸鹽: >> Z, 訂單厚度: >> 0.02, 訂單重: >> 40, 重量容許率(下限): >> 10, 重量容許率(上限): >> 10, 訂單寬度: >> 43, 鍍製方式: >> AC, 鋼捲內徑: >> 508, 鋼捲下限重: >> 3, 鋼捲上限重: >> 4.5, 壓花條件碼: >> -, 表面花紋: >> R, 綠色識別碼: >> -, 印刷輥號: >> -, 產品代碼: >> PPGL, 皮膜碼: >> -, 單位別: >> I, 油品種類: >> Z, 塗油量: >> Z, 包裝代碼: >> E0 , 保護膜碼: >> -, 客戶試片取樣型式: >> -, 調質碼: >> S, 套筒碼: >> P , 規格: >> A792SSGR80, 製造標準: >> ASTM, 表面處理劑種類: >> Z, 表面處理劑塗佈量: >> Z, 伸長率測試: >> N, 硬度測試碼: >> N, 抗拉強度測試: >> N, 降伏強度測試: >> N, 訂單正面顏色(五碼): >> SWH5V, 正面漆膜厚: >> 25, 正面漆塗漆型式幾塗幾烤: >> 2, 修邊碼: >> Y, 重量碼: >> AW, 鋼捲捲向: >> O, 鍍層碼: >> AZ50, | F:保證1/2 ASTM 厚度公差
PPGL | 2503EFE022/006 |  | 1. 製造標準為MS、ASTM或銷新加坡之訂單，若無技術指定優先用料，請優先使用國內料，勿使用ANFEN (OFP00406)-{.不符.} | 1. 製造標準為MS、ASTM或銷新加坡之訂單，若無技術指定優先用料，請優先使用國內料，勿使用ANFEN (OFP00406)-{.不符.} 2. 【提醒】！本單為直立式包裝，嚴禁鍍鋅或烤漆後以STAGGER捲取 (OFP00451)-{.不符.} 3. ※超耐候一系列用途要確認是否有英制公差需求，有英制公差需求時選配碼用ON027※ (OFP00680)-{.不符.} 4. 此經銷商有簽訂1/2厚度公差保證(無厚度變異),請調整冷軋與鍍鋅厚度公差管制範圍. 保證 ASTM 厚度公差 (OFP00180)-{.不符.} | 訂單:2503EFE022/006 CPL <生產備註> 事項如下 . 除HGI/ HGL 訂單邊緣不噴油. 其餘皆側緣噴油 (RMK00285) | 訂單:2503EFE022/006 CR1 <生產備註> 事項如下 . 此經銷商保證平均厚度在1/2厚度公差內，厚度量測NG時，如單位長度符合範圍，請放行 (RMK00402) . 此客戶有保證 全板形 急峻度 ≦ 0.7% ( ≦ 12 I-UNIT ) (RMK00583) | 訂單:2503EFE022/006 CR2 <生產備註> 事項如下 . 此經銷商保證平均厚度在1/2厚度公差內，厚度量測NG時，如單位長度符合範圍，請放行 (RMK00402) . 此客戶有保證 全板形 急峻度 ≦ 0.7% ( ≦ 12 I-UNIT ) (RMK00583) | 訂單:2503EFE022/006 CG1 <生產備註> 事項如下 . 鍍鋅表面不可有鋅痕、壓痕、凹陷、及刮傷 、應變痕等。 (RMK00054) . 此經銷商保證平均厚度在1/2厚度公差內，厚度量測NG時，如單位長度符合範圍，請放行 (RMK00402) . 此客戶有保證 全板形 急峻度 ≦ 0.7% ( ≦ 12 I-UNIT ) (RMK00583) | 訂單:2503EFE022/006 CG2 <生產備註> 事項如下 . 鍍鋅表面不可有鋅痕、壓痕、凹陷、及刮傷 、應變痕等。 (RMK00054) . 此經銷商保證平均厚度在1/2厚度公差內，厚度量測NG時，如單位長度符合範圍，請放行 (RMK00402) . 此客戶有保證 全板形 急峻度 ≦ 0.7% ( ≦ 12 I-UNIT ) (RMK00583) | 訂單:2503EFE022/006 CC1 <生產備註> 事項如下 . 正面面漆(20U)及正面總膜厚(25U)要求管制90%以上之膜厚,未達標準降級. (RMK00054) . 若背面面漆(20U)及背面總膜厚(25U)時要求管制90%以上之膜厚,未達標準降級 (RMK00054) . 面漆=18U(90%)~請購基準22U(110%),標準板總膜厚=5+20U(100%面漆). (RMK00054) . 30CM*全寬*留1塊給LAB及1塊給塗料商, (RMK00054) . 【色差】1.1.此客戶對面漆(非B開頭之色碼)目視色差要求較高,請依限度樣本進行目視色差管制★--->發生過訴賠 (RMK00248) . 【色差】1.2.若針對特殊顏色需特別管理時，請品檢忽略1.1.的規定以特別規定為主 (RMK00248) . 此經銷商保證平均厚度在1/2厚度公差內，厚度量測NG時，如單位長度符合範圍，請放行 (RMK00402) . 【捲取】注意！本單為直立式包裝。禁用STAGGER捲取送包裝！送RCL重處理例外。 (RMK00512) . 此客戶有保證 全板形 急峻度 ≦ 0.7% ( ≦ 12 I-UNIT ) (RMK00583) | 訂單:2503EFE022/006 CC2 <生產備註> 事項如下 . 正面面漆(20U)及正面總膜厚(25U)要求管制90%以上之膜厚,未達標準降級. (RMK00054) . 若背面面漆(20U)及背面總膜厚(25U)時要求管制90%以上之膜厚,未達標準降級 (RMK00054) . 面漆=18U(90%)~請購基準22U(110%),標準板總膜厚=5+20U(100%面漆). (RMK00054) . 30CM*全寬*留1塊給LAB及1塊給塗料商, (RMK00054) . 【色差】1.1.此客戶對面漆(非B開頭之色碼)目視色差要求較高,請依限度樣本進行目視色差管制★--->發生過訴賠 (RMK00248) . 【色差】1.2.若針對特殊顏色需特別管理時，請品檢忽略1.1.的規定以特別規定為主 (RMK00248) . 此經銷商保證平均厚度在1/2厚度公差內，厚度量測NG時，如單位長度符合範圍，請放行 (RMK00402) . 【捲取】注意！本單為直立式包裝。禁用STAGGER捲取送包裝！送RCL重處理例外。 (RMK00512) . 此客戶有保證 全板形 急峻度 ≦ 0.7% ( ≦ 12 I-UNIT ) (RMK00583) | 訂單:2503EFE022/006 RCL <生產備註> 事項如下 . 【捲取】注意！本單為直立式包裝。禁用STAGGER捲取送包裝！送RCL重處理例外。 (RMK00512) | 訂單:2503EFE022/006 CCPK 無 <生產備註> 事項 | 訂單:2503EFE022/006 CGQC 無 <品檢備註> 事項 | 訂單:2503EFE022/006 CCQC <品檢備註> 事項如下 . 【色差】1.1.此客戶對面漆(非B開頭之色碼)目視色差要求較高,請依限度樣本進行目視色差管制★--->發生過訴賠 (RMK00248) . 【色差】1.2.若針對特殊顏色需特別管理時，請品檢忽略1.1.的規定以特別規定為主 (RMK00248) . 【捲取】注意！本單為直立式包裝。禁用STAGGER捲取送包裝！送RCL重處理例外。 (RMK00512) | 訂單:2503EFE022/006 TOL 無 <生產備註> 事項 |  | 訂單 2503EFE022/006 修改記錄如下: 20250203 15:58:55 (06023) 退火碼: >> S1, 用途碼: >> COG003, 背面標示: >> S000, 訂單背面顏色(五碼): >> BW73Z, 背面漆膜厚: >> NOM, 背面漆塗漆型式幾塗幾烤: >> 2, 鉻酸鹽: >> Z, 訂單厚度: >> 0.02, 訂單重: >> 40, 重量容許率(下限): >> 10, 重量容許率(上限): >> 10, 訂單寬度: >> 48, 鍍製方式: >> AC, 鋼捲內徑: >> 508, 鋼捲下限重: >> 3, 鋼捲上限重: >> 4.5, 壓花條件碼: >> -, 表面花紋: >> R, 綠色識別碼: >> -, 印刷輥號: >> -, 產品代碼: >> PPGL, 皮膜碼: >> -, 單位別: >> I, 油品種類: >> Z, 塗油量: >> Z, 包裝代碼: >> E0 , 保護膜碼: >> -, 客戶試片取樣型式: >> -, 調質碼: >> S, 套筒碼: >> P , 規格: >> A792SSGR33, 製造標準: >> ASTM, 表面處理劑種類: >> Z, 表面處理劑塗佈量: >> Z, 伸長率測試: >> N, 硬度測試碼: >> N, 抗拉強度測試: >> N, 降伏強度測試: >> N, 厚度變異: >> 0, 訂單正面顏色(五碼): >> SBH78, 正面漆膜厚: >> 25, 正面漆塗漆型式幾塗幾烤: >> 2, 修邊碼: >> Y, 重量碼: >> AW, 鋼捲捲向: >> O, 鍍層碼: >> AZ50, | F:保證1/2 ASTM 厚度公差
PPGL | 2503EFE022/007 |  | 1. 製造標準為MS、ASTM或銷新加坡之訂單，若無技術指定優先用料，請優先使用國內料，勿使用ANFEN (OFP00406)-{.不符.} | 1. 製造標準為MS、ASTM或銷新加坡之訂單，若無技術指定優先用料，請優先使用國內料，勿使用ANFEN (OFP00406)-{.不符.} 2. 【提醒】！本單為直立式包裝，嚴禁鍍鋅或烤漆後以STAGGER捲取 (OFP00451)-{.不符.} 3. ※超耐候一系列用途要確認是否有英制公差需求，有英制公差需求時選配碼用ON027※ (OFP00680)-{.不符.} 4. 此經銷商有簽訂1/2厚度公差保證(無厚度變異),請調整冷軋與鍍鋅厚度公差管制範圍. 保證 ASTM 厚度公差 (OFP00180)-{.不符.} | 訂單:2503EFE022/007 CPL <生產備註> 事項如下 . 除HGI/ HGL 訂單邊緣不噴油. 其餘皆側緣噴油 (RMK00285) | 訂單:2503EFE022/007 CR1 <生產備註> 事項如下 . 此經銷商保證平均厚度在1/2厚度公差內，厚度量測NG時，如單位長度符合範圍，請放行 (RMK00402) . 此客戶有保證 全板形 急峻度 ≦ 0.7% ( ≦ 12 I-UNIT ) (RMK00583) | 訂單:2503EFE022/007 CR2 <生產備註> 事項如下 . 此經銷商保證平均厚度在1/2厚度公差內，厚度量測NG時，如單位長度符合範圍，請放行 (RMK00402) . 此客戶有保證 全板形 急峻度 ≦ 0.7% ( ≦ 12 I-UNIT ) (RMK00583) | 訂單:2503EFE022/007 CG1 <生產備註> 事項如下 . 鍍鋅表面不可有鋅痕、壓痕、凹陷、及刮傷 、應變痕等。 (RMK00054) . 此經銷商保證平均厚度在1/2厚度公差內，厚度量測NG時，如單位長度符合範圍，請放行 (RMK00402) . 此客戶有保證 全板形 急峻度 ≦ 0.7% ( ≦ 12 I-UNIT ) (RMK00583) | 訂單:2503EFE022/007 CG2 <生產備註> 事項如下 . 鍍鋅表面不可有鋅痕、壓痕、凹陷、及刮傷 、應變痕等。 (RMK00054) . 此經銷商保證平均厚度在1/2厚度公差內，厚度量測NG時，如單位長度符合範圍，請放行 (RMK00402) . 此客戶有保證 全板形 急峻度 ≦ 0.7% ( ≦ 12 I-UNIT ) (RMK00583) | 訂單:2503EFE022/007 CC1 <生產備註> 事項如下 . 正面面漆(20U)及正面總膜厚(25U)要求管制90%以上之膜厚,未達標準降級. (RMK00054) . 若背面面漆(20U)及背面總膜厚(25U)時要求管制90%以上之膜厚,未達標準降級 (RMK00054) . 面漆=18U(90%)~請購基準22U(110%),標準板總膜厚=5+20U(100%面漆). (RMK00054) . 30CM*全寬*留1塊給LAB及1塊給塗料商, (RMK00054) . 【色差】1.1.此客戶對面漆(非B開頭之色碼)目視色差要求較高,請依限度樣本進行目視色差管制★--->發生過訴賠 (RMK00248) . 【色差】1.2.若針對特殊顏色需特別管理時，請品檢忽略1.1.的規定以特別規定為主 (RMK00248) . 此經銷商保證平均厚度在1/2厚度公差內，厚度量測NG時，如單位長度符合範圍，請放行 (RMK00402) . 【捲取】注意！本單為直立式包裝。禁用STAGGER捲取送包裝！送RCL重處理例外。 (RMK00512) . 此客戶有保證 全板形 急峻度 ≦ 0.7% ( ≦ 12 I-UNIT ) (RMK00583) . 【水痕】因TOP 為YCP 近似深黑色水痕可能嚴重，因此指定CC1生產注意W/Q 使用純水與水量控制 (RMK00588) | 訂單:2503EFE022/007 CC2 <生產備註> 事項如下 . 正面面漆(20U)及正面總膜厚(25U)要求管制90%以上之膜厚,未達標準降級. (RMK00054) . 若背面面漆(20U)及背面總膜厚(25U)時要求管制90%以上之膜厚,未達標準降級 (RMK00054) . 面漆=18U(90%)~請購基準22U(110%),標準板總膜厚=5+20U(100%面漆). (RMK00054) . 30CM*全寬*留1塊給LAB及1塊給塗料商, (RMK00054) . 【色差】1.1.此客戶對面漆(非B開頭之色碼)目視色差要求較高,請依限度樣本進行目視色差管制★--->發生過訴賠 (RMK00248) . 【色差】1.2.若針對特殊顏色需特別管理時，請品檢忽略1.1.的規定以特別規定為主 (RMK00248) . 此經銷商保證平均厚度在1/2厚度公差內，厚度量測NG時，如單位長度符合範圍，請放行 (RMK00402) . 【捲取】注意！本單為直立式包裝。禁用STAGGER捲取送包裝！送RCL重處理例外。 (RMK00512) . 此客戶有保證 全板形 急峻度 ≦ 0.7% ( ≦ 12 I-UNIT ) (RMK00583) . 【水痕】因TOP 為YCP 近似深黑色水痕可能嚴重，因此指定CC1生產注意W/Q 使用純水與水量控制 (RMK00588) | 訂單:2503EFE022/007 RCL <生產備註> 事項如下 . 【捲取】注意！本單為直立式包裝。禁用STAGGER捲取送包裝！送RCL重處理例外。 (RMK00512) | 訂單:2503EFE022/007 CCPK 無 <生產備註> 事項 | 訂單:2503EFE022/007 CGQC 無 <品檢備註> 事項 | 訂單:2503EFE022/007 CCQC <品檢備註> 事項如下 . 【色差】1.1.此客戶對面漆(非B開頭之色碼)目視色差要求較高,請依限度樣本進行目視色差管制★--->發生過訴賠 (RMK00248) . 【色差】1.2.若針對特殊顏色需特別管理時，請品檢忽略1.1.的規定以特別規定為主 (RMK00248) . 【捲取】注意！本單為直立式包裝。禁用STAGGER捲取送包裝！送RCL重處理例外。 (RMK00512) . 【水痕】因TOP 為YCP 近似深黑色水痕可能嚴重，因此指定CC1生產注意W/Q 使用純水與水量控制 (RMK00588) | 訂單:2503EFE022/007 TOL 無 <生產備註> 事項 |  | 訂單 2503EFE022/007 修改記錄如下: 20250203 15:58:58 (06023) 退火碼: >> S1, 用途碼: >> COG007, 背面標示: >> S000, 訂單背面顏色(五碼): >> BW73Z, 背面漆膜厚: >> NOM, 背面漆塗漆型式幾塗幾烤: >> 2, 鉻酸鹽: >> Z, 訂單厚度: >> 0.02, 訂單重: >> 40, 重量容許率(下限): >> 10, 重量容許率(上限): >> 10, 訂單寬度: >> 48, 鍍製方式: >> AC, 鋼捲內徑: >> 508, 鋼捲下限重: >> 3, 鋼捲上限重: >> 4.5, 壓花條件碼: >> -, 表面花紋: >> R, 綠色識別碼: >> -, 印刷輥號: >> -, 產品代碼: >> PPGL, 皮膜碼: >> -, 單位別: >> I, 油品種類: >> Z, 塗油量: >> Z, 包裝代碼: >> E0 , 保護膜碼: >> -, 客戶試片取樣型式: >> -, 調質碼: >> S, 套筒碼: >> P , 規格: >> A792SSGR33, 製造標準: >> ASTM, 表面處理劑種類: >> Z, 表面處理劑塗佈量: >> Z, 伸長率測試: >> N, 硬度測試碼: >> N, 抗拉強度測試: >> N, 降伏強度測試: >> N, 厚度變異: >> 0, 訂單正面顏色(五碼): >> SYT9P, 正面漆膜厚: >> 25, 正面漆塗漆型式幾塗幾烤: >> 2, 修邊碼: >> Y, 重量碼: >> AW, 鋼捲捲向: >> O, 鍍層碼: >> AZ50, | F:保證1/2 ASTM 厚度公差
PPGL | 2503EFE022/008 |  | 1. 製造標準為MS、ASTM或銷新加坡之訂單，若無技術指定優先用料，請優先使用國內料，勿使用ANFEN (OFP00406)-{.不符.} | 1. 製造標準為MS、ASTM或銷新加坡之訂單，若無技術指定優先用料，請優先使用國內料，勿使用ANFEN (OFP00406)-{.不符.} 2. 【提醒】！本單為直立式包裝，嚴禁鍍鋅或烤漆後以STAGGER捲取 (OFP00451)-{.不符.} 3. ※超耐候一系列用途要確認是否有英制公差需求，有英制公差需求時選配碼用ON027※ (OFP00680)-{.不符.} 4. 此經銷商有簽訂1/2厚度公差保證(無厚度變異),請調整冷軋與鍍鋅厚度公差管制範圍. 保證 ASTM 厚度公差 (OFP00180)-{.不符.} | 訂單:2503EFE022/008 CPL <生產備註> 事項如下 . 除HGI/ HGL 訂單邊緣不噴油. 其餘皆側緣噴油 (RMK00285) | 訂單:2503EFE022/008 CR1 <生產備註> 事項如下 . 此經銷商保證平均厚度在1/2厚度公差內，厚度量測NG時，如單位長度符合範圍，請放行 (RMK00402) . 此客戶有保證 全板形 急峻度 ≦ 0.7% ( ≦ 12 I-UNIT ) (RMK00583) | 訂單:2503EFE022/008 CR2 <生產備註> 事項如下 . 此經銷商保證平均厚度在1/2厚度公差內，厚度量測NG時，如單位長度符合範圍，請放行 (RMK00402) . 此客戶有保證 全板形 急峻度 ≦ 0.7% ( ≦ 12 I-UNIT ) (RMK00583) | 訂單:2503EFE022/008 CG1 <生產備註> 事項如下 . 鍍鋅表面不可有鋅痕、壓痕、凹陷、及刮傷 、應變痕等。 (RMK00054) . 此經銷商保證平均厚度在1/2厚度公差內，厚度量測NG時，如單位長度符合範圍，請放行 (RMK00402) . 此客戶有保證 全板形 急峻度 ≦ 0.7% ( ≦ 12 I-UNIT ) (RMK00583) | 訂單:2503EFE022/008 CG2 <生產備註> 事項如下 . 鍍鋅表面不可有鋅痕、壓痕、凹陷、及刮傷 、應變痕等。 (RMK00054) . 此經銷商保證平均厚度在1/2厚度公差內，厚度量測NG時，如單位長度符合範圍，請放行 (RMK00402) . 此客戶有保證 全板形 急峻度 ≦ 0.7% ( ≦ 12 I-UNIT ) (RMK00583) | 訂單:2503EFE022/008 CC1 <生產備註> 事項如下 . 【色差】色差放行標準為DE<= 2.0，只管制當批無明顯目視色差，不管制批差異。 (RMK-E_CHIN) . 正面面漆(20U)及正面總膜厚(25U)要求管制90%以上之膜厚,未達標準降級. (RMK00054) . 若背面面漆(20U)及背面總膜厚(25U)時要求管制90%以上之膜厚,未達標準降級 (RMK00054) . 面漆=18U(90%)~請購基準22U(110%),標準板總膜厚=5+20U(100%面漆). (RMK00054) . 30CM*全寬*留1塊給LAB及1塊給塗料商, (RMK00054) . 【色差】1.1.此客戶對面漆(非B開頭之色碼)目視色差要求較高,請依限度樣本進行目視色差管制★--->發生過訴賠 (RMK00248) . 【色差】1.2.若針對特殊顏色需特別管理時，請品檢忽略1.1.的規定以特別規定為主 (RMK00248) . 此經銷商保證平均厚度在1/2厚度公差內，厚度量測NG時，如單位長度符合範圍，請放行 (RMK00402) . 【捲取】注意！本單為直立式包裝。禁用STAGGER捲取送包裝！送RCL重處理例外。 (RMK00512) . 此客戶有保證 全板形 急峻度 ≦ 0.7% ( ≦ 12 I-UNIT ) (RMK00583) | 訂單:2503EFE022/008 CC2 <生產備註> 事項如下 . 【色差】色差放行標準為DE<= 2.0，只管制當批無明顯目視色差，不管制批差異。 (RMK-E_CHIN) . 正面面漆(20U)及正面總膜厚(25U)要求管制90%以上之膜厚,未達標準降級. (RMK00054) . 若背面面漆(20U)及背面總膜厚(25U)時要求管制90%以上之膜厚,未達標準降級 (RMK00054) . 面漆=18U(90%)~請購基準22U(110%),標準板總膜厚=5+20U(100%面漆). (RMK00054) . 30CM*全寬*留1塊給LAB及1塊給塗料商, (RMK00054) . 【色差】1.1.此客戶對面漆(非B開頭之色碼)目視色差要求較高,請依限度樣本進行目視色差管制★--->發生過訴賠 (RMK00248) . 【色差】1.2.若針對特殊顏色需特別管理時，請品檢忽略1.1.的規定以特別規定為主 (RMK00248) . 此經銷商保證平均厚度在1/2厚度公差內，厚度量測NG時，如單位長度符合範圍，請放行 (RMK00402) . 【捲取】注意！本單為直立式包裝。禁用STAGGER捲取送包裝！送RCL重處理例外。 (RMK00512) . 此客戶有保證 全板形 急峻度 ≦ 0.7% ( ≦ 12 I-UNIT ) (RMK00583) | 訂單:2503EFE022/008 RCL <生產備註> 事項如下 . 【捲取】注意！本單為直立式包裝。禁用STAGGER捲取送包裝！送RCL重處理例外。 (RMK00512) | 訂單:2503EFE022/008 CCPK 無 <生產備註> 事項 | 訂單:2503EFE022/008 CGQC 無 <品檢備註> 事項 | 訂單:2503EFE022/008 CCQC <品檢備註> 事項如下 . 【色差】色差放行標準為DE<= 2.0，只管制當批無明顯目視色差，不管制批差異。 (RMK-E_CHIN) . 【色差】1.1.此客戶對面漆(非B開頭之色碼)目視色差要求較高,請依限度樣本進行目視色差管制★--->發生過訴賠 (RMK00248) . 【色差】1.2.若針對特殊顏色需特別管理時，請品檢忽略1.1.的規定以特別規定為主 (RMK00248) . 【捲取】注意！本單為直立式包裝。禁用STAGGER捲取送包裝！送RCL重處理例外。 (RMK00512) | 訂單:2503EFE022/008 TOL 無 <生產備註> 事項 | 【色差】色差放行標準為DE<= 2.0，只管制當批無明顯目視色差，不管制批差異。^^/CC1/CC2/CCQC/^^ <<.E_CHIN 2025/02/05 13:10.>> | 訂單 2503EFE022/008 修改記錄如下: 20250203 15:59:01 (06023) 退火碼: >> S1, 用途碼: >> COG007, 背面標示: >> S000, 訂單背面顏色(五碼): >> BW73Z, 背面漆膜厚: >> NOM, 背面漆塗漆型式幾塗幾烤: >> 2, 鉻酸鹽: >> Z, 訂單厚度: >> 0.02, 訂單重: >> 40, 重量容許率(下限): >> 10, 重量容許率(上限): >> 10, 訂單寬度: >> 48, 鍍製方式: >> AC, 鋼捲內徑: >> 508, 鋼捲下限重: >> 3, 鋼捲上限重: >> 4.5, 壓花條件碼: >> -, 表面花紋: >> R, 綠色識別碼: >> -, 印刷輥號: >> -, 產品代碼: >> PPGL, 皮膜碼: >> -, 單位別: >> I, 油品種類: >> Z, 塗油量: >> Z, 包裝代碼: >> E0 , 保護膜碼: >> -, 客戶試片取樣型式: >> -, 調質碼: >> S, 套筒碼: >> P , 規格: >> A792SSGR33, 製造標準: >> ASTM, 表面處理劑種類: >> Z, 表面處理劑塗佈量: >> Z, 伸長率測試: >> N, 硬度測試碼: >> N, 抗拉強度測試: >> N, 降伏強度測試: >> N, 厚度變異: >> 0, 訂單正面顏色(五碼): >> SGT7Q, 正面漆膜厚: >> 25, 正面漆塗漆型式幾塗幾烤: >> 2, 修邊碼: >> Y, 重量碼: >> AW, 鋼捲捲向: >> O, 鍍層碼: >> AZ50, | F:保證1/2 ASTM 厚度公差
PPGL | 2503EFE022/009 |  | 1. 製造標準為MS、ASTM或銷新加坡之訂單，若無技術指定優先用料，請優先使用國內料，勿使用ANFEN (OFP00406)-{.不符.} | 1. 製造標準為MS、ASTM或銷新加坡之訂單，若無技術指定優先用料，請優先使用國內料，勿使用ANFEN (OFP00406)-{.不符.} 2. 【提醒】！本單為直立式包裝，嚴禁鍍鋅或烤漆後以STAGGER捲取 (OFP00451)-{.不符.} 3. ※超耐候一系列用途要確認是否有英制公差需求，有英制公差需求時選配碼用ON027※ (OFP00680)-{.不符.} 4. 此經銷商有簽訂1/2厚度公差保證(無厚度變異),請調整冷軋與鍍鋅厚度公差管制範圍. 保證 ASTM 厚度公差 (OFP00180)-{.不符.} | 訂單:2503EFE022/009 CPL <生產備註> 事項如下 . 本單為烤漆背面大於等於25μ塗裝，軋延後不允許毛邊，請CPL注意修邊狀況 (RMK00124) . 【邊緣品質】此為烤漆背面25μ訂單，請加強檢視鋼捲：邊緣殘剪、側緣鋅渣或毛邊，因為會導致烤漆背面漆轉印正面 (RMK00126) . 除HGI/ HGL 訂單邊緣不噴油. 其餘皆側緣噴油 (RMK00285) | 訂單:2503EFE022/009 CR1 <生產備註> 事項如下 . 【邊緣品質】此為烤漆背面25μ訂單，請加強檢視鋼捲：邊緣殘剪、側緣鋅渣或毛邊，因為會導致烤漆背面漆轉印正面 (RMK00126) . 此經銷商保證平均厚度在1/2厚度公差內，厚度量測NG時，如單位長度符合範圍，請放行 (RMK00402) . 此客戶有保證 全板形 急峻度 ≦ 0.7% ( ≦ 12 I-UNIT ) (RMK00583) | 訂單:2503EFE022/009 CR2 <生產備註> 事項如下 . 【邊緣品質】此為烤漆背面25μ訂單，請加強檢視鋼捲：邊緣殘剪、側緣鋅渣或毛邊，因為會導致烤漆背面漆轉印正面 (RMK00126) . 此經銷商保證平均厚度在1/2厚度公差內，厚度量測NG時，如單位長度符合範圍，請放行 (RMK00402) . 此客戶有保證 全板形 急峻度 ≦ 0.7% ( ≦ 12 I-UNIT ) (RMK00583) | 訂單:2503EFE022/009 CG1 <生產備註> 事項如下 . 鍍鋅表面不可有鋅痕、壓痕、凹陷、及刮傷 、應變痕等。 (RMK00054) . 【邊緣品質】此為烤漆背面25μ訂單，請加強檢視鋼捲：邊緣殘剪、側緣鋅渣或毛邊，因為會導致烤漆背面漆轉印正面 (RMK00126) . 本單於烤漆正背面都塗裝正面漆，因此鍍鋅請管制背面表面品質比照正面 (RMK00363) . 此經銷商保證平均厚度在1/2厚度公差內，厚度量測NG時，如單位長度符合範圍，請放行 (RMK00402) . 此客戶有保證 全板形 急峻度 ≦ 0.7% ( ≦ 12 I-UNIT ) (RMK00583) | 訂單:2503EFE022/009 CG2 <生產備註> 事項如下 . 鍍鋅表面不可有鋅痕、壓痕、凹陷、及刮傷 、應變痕等。 (RMK00054) . 【邊緣品質】此為烤漆背面25μ訂單，請加強檢視鋼捲：邊緣殘剪、側緣鋅渣或毛邊，因為會導致烤漆背面漆轉印正面 (RMK00126) . 本單於烤漆正背面都塗裝正面漆，因此鍍鋅請管制背面表面品質比照正面 (RMK00363) . 此經銷商保證平均厚度在1/2厚度公差內，厚度量測NG時，如單位長度符合範圍，請放行 (RMK00402) . 此客戶有保證 全板形 急峻度 ≦ 0.7% ( ≦ 12 I-UNIT ) (RMK00583) | 訂單:2503EFE022/009 CC1 <生產備註> 事項如下 . 正面面漆(20U)及正面總膜厚(25U)要求管制90%以上之膜厚,未達標準降級. (RMK00054) . 若背面面漆(20U)及背面總膜厚(25U)時要求管制90%以上之膜厚,未達標準降級 (RMK00054) . 面漆=18U(90%)~請購基準22U(110%),標準板總膜厚=5+20U(100%面漆). (RMK00054) . 30CM*全寬*留1塊給LAB及1塊給塗料商, (RMK00054) . 【邊緣品質】此為烤漆背面25μ訂單，請加強檢視鋼捲：邊緣殘剪、側緣鋅渣或毛邊，因為會導致烤漆背面漆轉印正面 (RMK00126) . 【色差】1.1.此客戶對面漆(非B開頭之色碼)目視色差要求較高,請依限度樣本進行目視色差管制★--->發生過訴賠 (RMK00248) . 【色差】1.2.若針對特殊顏色需特別管理時，請品檢忽略1.1.的規定以特別規定為主 (RMK00248) . 此經銷商保證平均厚度在1/2厚度公差內，厚度量測NG時，如單位長度符合範圍，請放行 (RMK00402) . 【捲取】注意！本單為直立式包裝。禁用STAGGER捲取送包裝！送RCL重處理例外。 (RMK00512) . 此客戶有保證 全板形 急峻度 ≦ 0.7% ( ≦ 12 I-UNIT ) (RMK00583) . 【水痕】因TOP 為YCP 近似深黑色水痕可能嚴重，因此指定CC1生產注意W/Q 使用純水與水量控制 (RMK00588) . 【水痕】因BACK 為YCP 近似深黑色水痕可能嚴重，因此指定CC1生產注意W/Q 使用純水與水量控制 (RMK00589) | 訂單:2503EFE022/009 CC2 <生產備註> 事項如下 . 正面面漆(20U)及正面總膜厚(25U)要求管制90%以上之膜厚,未達標準降級. (RMK00054) . 若背面面漆(20U)及背面總膜厚(25U)時要求管制90%以上之膜厚,未達標準降級 (RMK00054) . 面漆=18U(90%)~請購基準22U(110%),標準板總膜厚=5+20U(100%面漆). (RMK00054) . 30CM*全寬*留1塊給LAB及1塊給塗料商, (RMK00054) . 【邊緣品質】此為烤漆背面25μ訂單，請加強檢視鋼捲：邊緣殘剪、側緣鋅渣或毛邊，因為會導致烤漆背面漆轉印正面 (RMK00126) . 【色差】1.1.此客戶對面漆(非B開頭之色碼)目視色差要求較高,請依限度樣本進行目視色差管制★--->發生過訴賠 (RMK00248) . 【色差】1.2.若針對特殊顏色需特別管理時，請品檢忽略1.1.的規定以特別規定為主 (RMK00248) . 此經銷商保證平均厚度在1/2厚度公差內，厚度量測NG時，如單位長度符合範圍，請放行 (RMK00402) . 【捲取】注意！本單為直立式包裝。禁用STAGGER捲取送包裝！送RCL重處理例外。 (RMK00512) . 此客戶有保證 全板形 急峻度 ≦ 0.7% ( ≦ 12 I-UNIT ) (RMK00583) . 【水痕】因TOP 為YCP 近似深黑色水痕可能嚴重，因此指定CC1生產注意W/Q 使用純水與水量控制 (RMK00588) . 【水痕】因BACK 為YCP 近似深黑色水痕可能嚴重，因此指定CC1生產注意W/Q 使用純水與水量控制 (RMK00589) | 訂單:2503EFE022/009 RCL <生產備註> 事項如下 . 【捲取】注意！本單為直立式包裝。禁用STAGGER捲取送包裝！送RCL重處理例外。 (RMK00512) | 訂單:2503EFE022/009 CCPK 無 <生產備註> 事項 | 訂單:2503EFE022/009 CGQC <品檢備註> 事項如下 . 【邊緣品質】此為烤漆背面25μ訂單，請加強檢視鋼捲：邊緣殘剪、側緣鋅渣或毛邊，因為會導致烤漆背面漆轉印正面 (RMK00126) . 本單於烤漆正背面都塗裝正面漆，因此鍍鋅請管制背面表面品質比照正面 (RMK00363) | 訂單:2503EFE022/009 CCQC <品檢備註> 事項如下 . 【邊緣品質】此為烤漆背面25μ訂單，請加強檢視鋼捲：邊緣殘剪、側緣鋅渣或毛邊，因為會導致烤漆背面漆轉印正面 (RMK00126) . 【色差】1.1.此客戶對面漆(非B開頭之色碼)目視色差要求較高,請依限度樣本進行目視色差管制★--->發生過訴賠 (RMK00248) . 【色差】1.2.若針對特殊顏色需特別管理時，請品檢忽略1.1.的規定以特別規定為主 (RMK00248) . 【捲取】注意！本單為直立式包裝。禁用STAGGER捲取送包裝！送RCL重處理例外。 (RMK00512) . 【水痕】因TOP 為YCP 近似深黑色水痕可能嚴重，因此指定CC1生產注意W/Q 使用純水與水量控制 (RMK00588) . 【水痕】因BACK 為YCP 近似深黑色水痕可能嚴重，因此指定CC1生產注意W/Q 使用純水與水量控制 (RMK00589) | 訂單:2503EFE022/009 TOL 無 <生產備註> 事項 |  | 訂單 2503EFE022/009 修改記錄如下: 20250203 15:59:04 (06023) 退火碼: >> S1, 用途碼: >> COG007, 背面標示: >> S000, 訂單背面顏色(五碼): >> SYT9P, 背面漆膜厚: >> 25, 背面漆塗漆型式幾塗幾烤: >> 2, 鉻酸鹽: >> Z, 訂單厚度: >> 0.02, 訂單重: >> 80, 重量容許率(下限): >> 10, 重量容許率(上限): >> 10, 訂單寬度: >> 48, 鍍製方式: >> AC, 鋼捲內徑: >> 508, 鋼捲下限重: >> 3, 鋼捲上限重: >> 4.5, 壓花條件碼: >> -, 表面花紋: >> R, 綠色識別碼: >> -, 印刷輥號: >> -, 產品代碼: >> PPGL, 皮膜碼: >> -, 單位別: >> I, 油品種類: >> Z, 塗油量: >> Z, 包裝代碼: >> E0 , 保護膜碼: >> -, 客戶試片取樣型式: >> -, 調質碼: >> S, 套筒碼: >> P , 規格: >> A792SSGR33, 製造標準: >> ASTM, 表面處理劑種類: >> Z, 表面處理劑塗佈量: >> Z, 伸長率測試: >> N, 硬度測試碼: >> N, 抗拉強度測試: >> N, 降伏強度測試: >> N, 厚度變異: >> 0, 訂單正面顏色(五碼): >> SYT9P, 正面漆膜厚: >> 25, 正面漆塗漆型式幾塗幾烤: >> 2, 修邊碼: >> Y, 重量碼: >> AW, 鋼捲捲向: >> O, 鍍層碼: >> AZ50, | F:保證1/2 ASTM 厚度公差
PPGL | 2503EFE022/010 |  | 1. 製造標準為MS、ASTM或銷新加坡之訂單，若無技術指定優先用料，請優先使用國內料，勿使用ANFEN (OFP00406)-{.不符.} | 1. 製造標準為MS、ASTM或銷新加坡之訂單，若無技術指定優先用料，請優先使用國內料，勿使用ANFEN (OFP00406)-{.不符.} 2. 【提醒】！本單為直立式包裝，嚴禁鍍鋅或烤漆後以STAGGER捲取 (OFP00451)-{.不符.} 3. ※超耐候一系列用途要確認是否有英制公差需求，有英制公差需求時選配碼用ON027※ (OFP00680)-{.不符.} 4. 此經銷商有簽訂1/2厚度公差保證(無厚度變異),請調整冷軋與鍍鋅厚度公差管制範圍. 保證 ASTM 厚度公差 (OFP00180)-{.不符.} | 訂單:2503EFE022/010 CPL <生產備註> 事項如下 . 除HGI/ HGL 訂單邊緣不噴油. 其餘皆側緣噴油 (RMK00285) | 訂單:2503EFE022/010 CR1 <生產備註> 事項如下 . 此經銷商保證平均厚度在1/2厚度公差內，厚度量測NG時，如單位長度符合範圍，請放行 (RMK00402) . 此客戶有保證 全板形 急峻度 ≦ 0.7% ( ≦ 12 I-UNIT ) (RMK00583) | 訂單:2503EFE022/010 CR2 <生產備註> 事項如下 . 此經銷商保證平均厚度在1/2厚度公差內，厚度量測NG時，如單位長度符合範圍，請放行 (RMK00402) . 此客戶有保證 全板形 急峻度 ≦ 0.7% ( ≦ 12 I-UNIT ) (RMK00583) | 訂單:2503EFE022/010 CG1 <生產備註> 事項如下 . 鍍鋅表面不可有鋅痕、壓痕、凹陷、及刮傷 、應變痕等。 (RMK00054) . 此經銷商保證平均厚度在1/2厚度公差內，厚度量測NG時，如單位長度符合範圍，請放行 (RMK00402) . 此客戶有保證 全板形 急峻度 ≦ 0.7% ( ≦ 12 I-UNIT ) (RMK00583) | 訂單:2503EFE022/010 CG2 <生產備註> 事項如下 . 鍍鋅表面不可有鋅痕、壓痕、凹陷、及刮傷 、應變痕等。 (RMK00054) . 此經銷商保證平均厚度在1/2厚度公差內，厚度量測NG時，如單位長度符合範圍，請放行 (RMK00402) . 此客戶有保證 全板形 急峻度 ≦ 0.7% ( ≦ 12 I-UNIT ) (RMK00583) | 訂單:2503EFE022/010 CC1 <生產備註> 事項如下 . 正面面漆(20U)及正面總膜厚(25U)要求管制90%以上之膜厚,未達標準降級. (RMK00054) . 若背面面漆(20U)及背面總膜厚(25U)時要求管制90%以上之膜厚,未達標準降級 (RMK00054) . 面漆=18U(90%)~請購基準22U(110%),標準板總膜厚=5+20U(100%面漆). (RMK00054) . 30CM*全寬*留1塊給LAB及1塊給塗料商, (RMK00054) . 【色差】1.1.此客戶對面漆(非B開頭之色碼)目視色差要求較高,請依限度樣本進行目視色差管制★--->發生過訴賠 (RMK00248) . 【色差】1.2.若針對特殊顏色需特別管理時，請品檢忽略1.1.的規定以特別規定為主 (RMK00248) . 此經銷商保證平均厚度在1/2厚度公差內，厚度量測NG時，如單位長度符合範圍，請放行 (RMK00402) . 【捲取】注意！本單為直立式包裝。禁用STAGGER捲取送包裝！送RCL重處理例外。 (RMK00512) . 此客戶有保證 全板形 急峻度 ≦ 0.7% ( ≦ 12 I-UNIT ) (RMK00583) . 【水痕】因TOP 為YCP 近似深黑色水痕可能嚴重，因此指定CC1生產注意W/Q 使用純水與水量控制 (RMK00588) | 訂單:2503EFE022/010 CC2 <生產備註> 事項如下 . 正面面漆(20U)及正面總膜厚(25U)要求管制90%以上之膜厚,未達標準降級. (RMK00054) . 若背面面漆(20U)及背面總膜厚(25U)時要求管制90%以上之膜厚,未達標準降級 (RMK00054) . 面漆=18U(90%)~請購基準22U(110%),標準板總膜厚=5+20U(100%面漆). (RMK00054) . 30CM*全寬*留1塊給LAB及1塊給塗料商, (RMK00054) . 【色差】1.1.此客戶對面漆(非B開頭之色碼)目視色差要求較高,請依限度樣本進行目視色差管制★--->發生過訴賠 (RMK00248) . 【色差】1.2.若針對特殊顏色需特別管理時，請品檢忽略1.1.的規定以特別規定為主 (RMK00248) . 此經銷商保證平均厚度在1/2厚度公差內，厚度量測NG時，如單位長度符合範圍，請放行 (RMK00402) . 【捲取】注意！本單為直立式包裝。禁用STAGGER捲取送包裝！送RCL重處理例外。 (RMK00512) . 此客戶有保證 全板形 急峻度 ≦ 0.7% ( ≦ 12 I-UNIT ) (RMK00583) . 【水痕】因TOP 為YCP 近似深黑色水痕可能嚴重，因此指定CC1生產注意W/Q 使用純水與水量控制 (RMK00588) | 訂單:2503EFE022/010 RCL <生產備註> 事項如下 . 【捲取】注意！本單為直立式包裝。禁用STAGGER捲取送包裝！送RCL重處理例外。 (RMK00512) | 訂單:2503EFE022/010 CCPK 無 <生產備註> 事項 | 訂單:2503EFE022/010 CGQC 無 <品檢備註> 事項 | 訂單:2503EFE022/010 CCQC <品檢備註> 事項如下 . 【色差】1.1.此客戶對面漆(非B開頭之色碼)目視色差要求較高,請依限度樣本進行目視色差管制★--->發生過訴賠 (RMK00248) . 【色差】1.2.若針對特殊顏色需特別管理時，請品檢忽略1.1.的規定以特別規定為主 (RMK00248) . 【捲取】注意！本單為直立式包裝。禁用STAGGER捲取送包裝！送RCL重處理例外。 (RMK00512) . 【水痕】因TOP 為YCP 近似深黑色水痕可能嚴重，因此指定CC1生產注意W/Q 使用純水與水量控制 (RMK00588) | 訂單:2503EFE022/010 TOL 無 <生產備註> 事項 |  | 訂單 2503EFE022/010 修改記錄如下: 20250203 15:59:08 (06023) 退火碼: >> S1, 用途碼: >> COG007, 背面標示: >> S000, 訂單背面顏色(五碼): >> BW73Z, 背面漆膜厚: >> NOM, 背面漆塗漆型式幾塗幾烤: >> 2, 鉻酸鹽: >> Z, 訂單厚度: >> 0.024, 訂單重: >> 40, 重量容許率(下限): >> 10, 重量容許率(上限): >> 10, 訂單寬度: >> 48, 鍍製方式: >> AC, 鋼捲內徑: >> 508, 鋼捲下限重: >> 3, 鋼捲上限重: >> 4.5, 壓花條件碼: >> -, 表面花紋: >> R, 綠色識別碼: >> -, 印刷輥號: >> -, 產品代碼: >> PPGL, 皮膜碼: >> -, 單位別: >> I, 油品種類: >> Z, 塗油量: >> Z, 包裝代碼: >> E0 , 保護膜碼: >> -, 客戶試片取樣型式: >> -, 調質碼: >> S, 套筒碼: >> P , 規格: >> A792SSGR33, 製造標準: >> ASTM, 表面處理劑種類: >> Z, 表面處理劑塗佈量: >> Z, 伸長率測試: >> N, 硬度測試碼: >> N, 抗拉強度測試: >> N, 降伏強度測試: >> N, 厚度變異: >> 0, 訂單正面顏色(五碼): >> SYT9P, 正面漆膜厚: >> 25, 正面漆塗漆型式幾塗幾烤: >> 2, 修邊碼: >> Y, 重量碼: >> AW, 鋼捲捲向: >> O, 鍍層碼: >> AZ50, | F:保證1/2 ASTM 厚度公差
PPGL | 2503EFE022/011 |  | 1. 製造標準為MS、ASTM或銷新加坡之訂單，若無技術指定優先用料，請優先使用國內料，勿使用ANFEN (OFP00406)-{.不符.} | 1. 製造標準為MS、ASTM或銷新加坡之訂單，若無技術指定優先用料，請優先使用國內料，勿使用ANFEN (OFP00406)-{.不符.} 2. 【提醒】！本單為直立式包裝，嚴禁鍍鋅或烤漆後以STAGGER捲取 (OFP00451)-{.不符.} 3. ※超耐候一系列用途要確認是否有英制公差需求，有英制公差需求時選配碼用ON027※ (OFP00680)-{.不符.} 4. 此經銷商有簽訂1/2厚度公差保證(無厚度變異),請調整冷軋與鍍鋅厚度公差管制範圍. 保證 ASTM 厚度公差 (OFP00180)-{.不符.} | 訂單:2503EFE022/011 CPL <生產備註> 事項如下 . 除HGI/ HGL 訂單邊緣不噴油. 其餘皆側緣噴油 (RMK00285) | 訂單:2503EFE022/011 CR1 <生產備註> 事項如下 . 此經銷商保證平均厚度在1/2厚度公差內，厚度量測NG時，如單位長度符合範圍，請放行 (RMK00402) . 此客戶有保證 全板形 急峻度 ≦ 0.7% ( ≦ 12 I-UNIT ) (RMK00583) | 訂單:2503EFE022/011 CR2 <生產備註> 事項如下 . 此經銷商保證平均厚度在1/2厚度公差內，厚度量測NG時，如單位長度符合範圍，請放行 (RMK00402) . 此客戶有保證 全板形 急峻度 ≦ 0.7% ( ≦ 12 I-UNIT ) (RMK00583) | 訂單:2503EFE022/011 CG1 <生產備註> 事項如下 . 鍍鋅表面不可有鋅痕、壓痕、凹陷、及刮傷 、應變痕等。 (RMK00054) . 此經銷商保證平均厚度在1/2厚度公差內，厚度量測NG時，如單位長度符合範圍，請放行 (RMK00402) . 此客戶有保證 全板形 急峻度 ≦ 0.7% ( ≦ 12 I-UNIT ) (RMK00583) | 訂單:2503EFE022/011 CG2 <生產備註> 事項如下 . 鍍鋅表面不可有鋅痕、壓痕、凹陷、及刮傷 、應變痕等。 (RMK00054) . 此經銷商保證平均厚度在1/2厚度公差內，厚度量測NG時，如單位長度符合範圍，請放行 (RMK00402) . 此客戶有保證 全板形 急峻度 ≦ 0.7% ( ≦ 12 I-UNIT ) (RMK00583) | 訂單:2503EFE022/011 CC1 <生產備註> 事項如下 . 正面面漆(20U)及正面總膜厚(25U)要求管制90%以上之膜厚,未達標準降級. (RMK00054) . 若背面面漆(20U)及背面總膜厚(25U)時要求管制90%以上之膜厚,未達標準降級 (RMK00054) . 面漆=18U(90%)~請購基準22U(110%),標準板總膜厚=5+20U(100%面漆). (RMK00054) . 30CM*全寬*留1塊給LAB及1塊給塗料商, (RMK00054) . 【色差】1.1.此客戶對面漆(非B開頭之色碼)目視色差要求較高,請依限度樣本進行目視色差管制★--->發生過訴賠 (RMK00248) . 【色差】1.2.若針對特殊顏色需特別管理時，請品檢忽略1.1.的規定以特別規定為主 (RMK00248) . 此經銷商保證平均厚度在1/2厚度公差內，厚度量測NG時，如單位長度符合範圍，請放行 (RMK00402) . 【捲取】注意！本單為直立式包裝。禁用STAGGER捲取送包裝！送RCL重處理例外。 (RMK00512) . 此客戶有保證 全板形 急峻度 ≦ 0.7% ( ≦ 12 I-UNIT ) (RMK00583) | 訂單:2503EFE022/011 CC2 <生產備註> 事項如下 . 正面面漆(20U)及正面總膜厚(25U)要求管制90%以上之膜厚,未達標準降級. (RMK00054) . 若背面面漆(20U)及背面總膜厚(25U)時要求管制90%以上之膜厚,未達標準降級 (RMK00054) . 面漆=18U(90%)~請購基準22U(110%),標準板總膜厚=5+20U(100%面漆). (RMK00054) . 30CM*全寬*留1塊給LAB及1塊給塗料商, (RMK00054) . 【色差】1.1.此客戶對面漆(非B開頭之色碼)目視色差要求較高,請依限度樣本進行目視色差管制★--->發生過訴賠 (RMK00248) . 【色差】1.2.若針對特殊顏色需特別管理時，請品檢忽略1.1.的規定以特別規定為主 (RMK00248) . 此經銷商保證平均厚度在1/2厚度公差內，厚度量測NG時，如單位長度符合範圍，請放行 (RMK00402) . 【捲取】注意！本單為直立式包裝。禁用STAGGER捲取送包裝！送RCL重處理例外。 (RMK00512) . 此客戶有保證 全板形 急峻度 ≦ 0.7% ( ≦ 12 I-UNIT ) (RMK00583) | 訂單:2503EFE022/011 RCL <生產備註> 事項如下 . 【捲取】注意！本單為直立式包裝。禁用STAGGER捲取送包裝！送RCL重處理例外。 (RMK00512) | 訂單:2503EFE022/011 CCPK 無 <生產備註> 事項 | 訂單:2503EFE022/011 CGQC 無 <品檢備註> 事項 | 訂單:2503EFE022/011 CCQC <品檢備註> 事項如下 . 【色差】1.1.此客戶對面漆(非B開頭之色碼)目視色差要求較高,請依限度樣本進行目視色差管制★--->發生過訴賠 (RMK00248) . 【色差】1.2.若針對特殊顏色需特別管理時，請品檢忽略1.1.的規定以特別規定為主 (RMK00248) . 【捲取】注意！本單為直立式包裝。禁用STAGGER捲取送包裝！送RCL重處理例外。 (RMK00512) | 訂單:2503EFE022/011 TOL 無 <生產備註> 事項 |  | 訂單 2503EFE022/011 修改記錄如下: 20250203 15:59:11 (06023) 退火碼: >> S1, 用途碼: >> COG003, 背面標示: >> S000, 訂單背面顏色(五碼): >> BW73Z, 背面漆膜厚: >> NOM, 背面漆塗漆型式幾塗幾烤: >> 2, 鉻酸鹽: >> Z, 訂單厚度: >> 0.024, 訂單重: >> 20, 重量容許率(下限): >> 10, 重量容許率(上限): >> 10, 訂單寬度: >> 48, 鍍製方式: >> AC, 鋼捲內徑: >> 508, 鋼捲下限重: >> 3, 鋼捲上限重: >> 4.5, 壓花條件碼: >> -, 表面花紋: >> R, 綠色識別碼: >> -, 印刷輥號: >> -, 產品代碼: >> PPGL, 皮膜碼: >> -, 單位別: >> I, 油品種類: >> Z, 塗油量: >> Z, 包裝代碼: >> E0 , 保護膜碼: >> -, 客戶試片取樣型式: >> -, 調質碼: >> S, 套筒碼: >> P , 規格: >> A792SSGR33, 製造標準: >> ASTM, 表面處理劑種類: >> Z, 表面處理劑塗佈量: >> Z, 伸長率測試: >> N, 硬度測試碼: >> N, 抗拉強度測試: >> N, 降伏強度測試: >> N, 厚度變異: >> 0, 訂單正面顏色(五碼): >> SBH36, 正面漆膜厚: >> 25, 正面漆塗漆型式幾塗幾烤: >> 2, 修邊碼: >> Y, 重量碼: >> AW, 鋼捲捲向: >> O, 鍍層碼: >> AZ50, | F:保證1/2 ASTM 厚度公差
PPGL | 2503EFE022/013 |  | 1. 製造標準為MS、ASTM或銷新加坡之訂單，若無技術指定優先用料，請優先使用國內料，勿使用ANFEN (OFP00406)-{.不符.} | 1. 製造標準為MS、ASTM或銷新加坡之訂單，若無技術指定優先用料，請優先使用國內料，勿使用ANFEN (OFP00406)-{.不符.} 2. 【提醒】！本單為直立式包裝，嚴禁鍍鋅或烤漆後以STAGGER捲取 (OFP00451)-{.不符.} 3. 此經銷商有簽訂1/2厚度公差保證(無厚度變異),請調整冷軋與鍍鋅厚度公差管制範圍. 保證 ASTM 厚度公差 (OFP00180)-{.不符.} | 訂單:2503EFE022/013 CPL <生產備註> 事項如下 . 除HGI/ HGL 訂單邊緣不噴油. 其餘皆側緣噴油 (RMK00285) | 訂單:2503EFE022/013 CR1 <生產備註> 事項如下 . 此經銷商保證平均厚度在1/2厚度公差內，厚度量測NG時，如單位長度符合範圍，請放行 (RMK00402) . 此客戶有保證 全板形 急峻度 ≦ 0.7% ( ≦ 12 I-UNIT ) (RMK00583) | 訂單:2503EFE022/013 CR2 <生產備註> 事項如下 . 此經銷商保證平均厚度在1/2厚度公差內，厚度量測NG時，如單位長度符合範圍，請放行 (RMK00402) . 此客戶有保證 全板形 急峻度 ≦ 0.7% ( ≦ 12 I-UNIT ) (RMK00583) | 訂單:2503EFE022/013 CG1 <生產備註> 事項如下 . 此經銷商保證平均厚度在1/2厚度公差內，厚度量測NG時，如單位長度符合範圍，請放行 (RMK00402) . 此客戶有保證 全板形 急峻度 ≦ 0.7% ( ≦ 12 I-UNIT ) (RMK00583) | 訂單:2503EFE022/013 CG2 <生產備註> 事項如下 . 此經銷商保證平均厚度在1/2厚度公差內，厚度量測NG時，如單位長度符合範圍，請放行 (RMK00402) . 此客戶有保證 全板形 急峻度 ≦ 0.7% ( ≦ 12 I-UNIT ) (RMK00583) | 訂單:2503EFE022/013 CC1 <生產備註> 事項如下 . 【色差】1.1.此客戶對面漆(非B開頭之色碼)目視色差要求較高,請依限度樣本進行目視色差管制★--->發生過訴賠 (RMK00248) . 【色差】1.2.若針對特殊顏色需特別管理時，請品檢忽略1.1.的規定以特別規定為主 (RMK00248) . 此經銷商保證平均厚度在1/2厚度公差內，厚度量測NG時，如單位長度符合範圍，請放行 (RMK00402) . 【捲取】注意！本單為直立式包裝。禁用STAGGER捲取送包裝！送RCL重處理例外。 (RMK00512) . 此客戶有保證 全板形 急峻度 ≦ 0.7% ( ≦ 12 I-UNIT ) (RMK00583) | 訂單:2503EFE022/013 CC2 <生產備註> 事項如下 . 【色差】1.1.此客戶對面漆(非B開頭之色碼)目視色差要求較高,請依限度樣本進行目視色差管制★--->發生過訴賠 (RMK00248) . 【色差】1.2.若針對特殊顏色需特別管理時，請品檢忽略1.1.的規定以特別規定為主 (RMK00248) . 此經銷商保證平均厚度在1/2厚度公差內，厚度量測NG時，如單位長度符合範圍，請放行 (RMK00402) . 【捲取】注意！本單為直立式包裝。禁用STAGGER捲取送包裝！送RCL重處理例外。 (RMK00512) . 此客戶有保證 全板形 急峻度 ≦ 0.7% ( ≦ 12 I-UNIT ) (RMK00583) | 訂單:2503EFE022/013 RCL <生產備註> 事項如下 . 【捲取】注意！本單為直立式包裝。禁用STAGGER捲取送包裝！送RCL重處理例外。 (RMK00512) | 訂單:2503EFE022/013 CCPK 無 <生產備註> 事項 | 訂單:2503EFE022/013 CGQC 無 <品檢備註> 事項 | 訂單:2503EFE022/013 CCQC <品檢備註> 事項如下 . 【色差】1.1.此客戶對面漆(非B開頭之色碼)目視色差要求較高,請依限度樣本進行目視色差管制★--->發生過訴賠 (RMK00248) . 【色差】1.2.若針對特殊顏色需特別管理時，請品檢忽略1.1.的規定以特別規定為主 (RMK00248) . 【捲取】注意！本單為直立式包裝。禁用STAGGER捲取送包裝！送RCL重處理例外。 (RMK00512) | 訂單:2503EFE022/013 TOL 無 <生產備註> 事項 |  | 訂單 2503EFE022/013 修改記錄如下: 20250203 15:59:18 (06023) 退火碼: >> S1, 用途碼: >> COA001, 背面標示: >> S000, 訂單背面顏色(五碼): >> BW73Z, 背面漆膜厚: >> NOM, 背面漆塗漆型式幾塗幾烤: >> 2, 鉻酸鹽: >> Z, 訂單厚度: >> 0.024, 訂單重: >> 20, 重量容許率(下限): >> 10, 重量容許率(上限): >> 10, 訂單寬度: >> 48, 鍍製方式: >> AC, 鋼捲內徑: >> 508, 鋼捲下限重: >> 3, 鋼捲上限重: >> 4.5, 壓花條件碼: >> -, 表面花紋: >> R, 綠色識別碼: >> -, 印刷輥號: >> -, 產品代碼: >> PPGL, 皮膜碼: >> -, 單位別: >> I, 油品種類: >> Z, 塗油量: >> Z, 包裝代碼: >> E0 , 保護膜碼: >> -, 客戶試片取樣型式: >> -, 調質碼: >> S, 套筒碼: >> P , 規格: >> A792SSGR33, 製造標準: >> ASTM, 表面處理劑種類: >> Z, 表面處理劑塗佈量: >> Z, 伸長率測試: >> N, 硬度測試碼: >> N, 抗拉強度測試: >> N, 降伏強度測試: >> N, 厚度變異: >> 0, 訂單正面顏色(五碼): >> SL556, 正面漆膜厚: >> 25, 正面漆塗漆型式幾塗幾烤: >> 2, 修邊碼: >> Y, 重量碼: >> AW, 鋼捲捲向: >> O, 鍍層碼: >> AZ50, | F:保證1/2 ASTM 厚度公差
PPGL | 2503EFE022/014 |  | 1. 製造標準為MS、ASTM或銷新加坡之訂單，若無技術指定優先用料，請優先使用國內料，勿使用ANFEN (OFP00406)-{.不符.} | 1. 製造標準為MS、ASTM或銷新加坡之訂單，若無技術指定優先用料，請優先使用國內料，勿使用ANFEN (OFP00406)-{.不符.} 2. 【提醒】！本單為直立式包裝，嚴禁鍍鋅或烤漆後以STAGGER捲取 (OFP00451)-{.不符.} 3. ※超耐候一系列用途要確認是否有英制公差需求，有英制公差需求時選配碼用ON027※ (OFP00680)-{.不符.} 4. 此經銷商有簽訂1/2厚度公差保證(無厚度變異),請調整冷軋與鍍鋅厚度公差管制範圍. 保證 ASTM 厚度公差 (OFP00180)-{.不符.} | 訂單:2503EFE022/014 CPL <生產備註> 事項如下 . 本單為烤漆背面大於等於25μ塗裝，軋延後不允許毛邊，請CPL注意修邊狀況 (RMK00124) . 【邊緣品質】此為烤漆背面25μ訂單，請加強檢視鋼捲：邊緣殘剪、側緣鋅渣或毛邊，因為會導致烤漆背面漆轉印正面 (RMK00126) . 除HGI/ HGL 訂單邊緣不噴油. 其餘皆側緣噴油 (RMK00285) | 訂單:2503EFE022/014 CR1 <生產備註> 事項如下 . 【邊緣品質】此為烤漆背面25μ訂單，請加強檢視鋼捲：邊緣殘剪、側緣鋅渣或毛邊，因為會導致烤漆背面漆轉印正面 (RMK00126) . 此經銷商保證平均厚度在1/2厚度公差內，厚度量測NG時，如單位長度符合範圍，請放行 (RMK00402) . 此客戶有保證 全板形 急峻度 ≦ 0.7% ( ≦ 12 I-UNIT ) (RMK00583) | 訂單:2503EFE022/014 CR2 <生產備註> 事項如下 . 【邊緣品質】此為烤漆背面25μ訂單，請加強檢視鋼捲：邊緣殘剪、側緣鋅渣或毛邊，因為會導致烤漆背面漆轉印正面 (RMK00126) . 此經銷商保證平均厚度在1/2厚度公差內，厚度量測NG時，如單位長度符合範圍，請放行 (RMK00402) . 此客戶有保證 全板形 急峻度 ≦ 0.7% ( ≦ 12 I-UNIT ) (RMK00583) | 訂單:2503EFE022/014 CG1 <生產備註> 事項如下 . 鍍鋅表面不可有鋅痕、壓痕、凹陷、及刮傷 、應變痕等。 (RMK00054) . 【邊緣品質】此為烤漆背面25μ訂單，請加強檢視鋼捲：邊緣殘剪、側緣鋅渣或毛邊，因為會導致烤漆背面漆轉印正面 (RMK00126) . 本單於烤漆正背面都塗裝正面漆，因此鍍鋅請管制背面表面品質比照正面 (RMK00363) . 此經銷商保證平均厚度在1/2厚度公差內，厚度量測NG時，如單位長度符合範圍，請放行 (RMK00402) . 此客戶有保證 全板形 急峻度 ≦ 0.7% ( ≦ 12 I-UNIT ) (RMK00583) | 訂單:2503EFE022/014 CG2 <生產備註> 事項如下 . 鍍鋅表面不可有鋅痕、壓痕、凹陷、及刮傷 、應變痕等。 (RMK00054) . 【邊緣品質】此為烤漆背面25μ訂單，請加強檢視鋼捲：邊緣殘剪、側緣鋅渣或毛邊，因為會導致烤漆背面漆轉印正面 (RMK00126) . 本單於烤漆正背面都塗裝正面漆，因此鍍鋅請管制背面表面品質比照正面 (RMK00363) . 此經銷商保證平均厚度在1/2厚度公差內，厚度量測NG時，如單位長度符合範圍，請放行 (RMK00402) . 此客戶有保證 全板形 急峻度 ≦ 0.7% ( ≦ 12 I-UNIT ) (RMK00583) | 訂單:2503EFE022/014 CC1 <生產備註> 事項如下 . 正面面漆(20U)及正面總膜厚(25U)要求管制90%以上之膜厚,未達標準降級. (RMK00054) . 若背面面漆(20U)及背面總膜厚(25U)時要求管制90%以上之膜厚,未達標準降級 (RMK00054) . 面漆=18U(90%)~請購基準22U(110%),標準板總膜厚=5+20U(100%面漆). (RMK00054) . 30CM*全寬*留1塊給LAB及1塊給塗料商, (RMK00054) . 【邊緣品質】此為烤漆背面25μ訂單，請加強檢視鋼捲：邊緣殘剪、側緣鋅渣或毛邊，因為會導致烤漆背面漆轉印正面 (RMK00126) . 【色差】1.1.此客戶對面漆(非B開頭之色碼)目視色差要求較高,請依限度樣本進行目視色差管制★--->發生過訴賠 (RMK00248) . 【色差】1.2.若針對特殊顏色需特別管理時，請品檢忽略1.1.的規定以特別規定為主 (RMK00248) . 此經銷商保證平均厚度在1/2厚度公差內，厚度量測NG時，如單位長度符合範圍，請放行 (RMK00402) . 【捲取】注意！本單為直立式包裝。禁用STAGGER捲取送包裝！送RCL重處理例外。 (RMK00512) . 此客戶有保證 全板形 急峻度 ≦ 0.7% ( ≦ 12 I-UNIT ) (RMK00583) | 訂單:2503EFE022/014 CC2 <生產備註> 事項如下 . 正面面漆(20U)及正面總膜厚(25U)要求管制90%以上之膜厚,未達標準降級. (RMK00054) . 若背面面漆(20U)及背面總膜厚(25U)時要求管制90%以上之膜厚,未達標準降級 (RMK00054) . 面漆=18U(90%)~請購基準22U(110%),標準板總膜厚=5+20U(100%面漆). (RMK00054) . 30CM*全寬*留1塊給LAB及1塊給塗料商, (RMK00054) . 【邊緣品質】此為烤漆背面25μ訂單，請加強檢視鋼捲：邊緣殘剪、側緣鋅渣或毛邊，因為會導致烤漆背面漆轉印正面 (RMK00126) . 【色差】1.1.此客戶對面漆(非B開頭之色碼)目視色差要求較高,請依限度樣本進行目視色差管制★--->發生過訴賠 (RMK00248) . 【色差】1.2.若針對特殊顏色需特別管理時，請品檢忽略1.1.的規定以特別規定為主 (RMK00248) . 此經銷商保證平均厚度在1/2厚度公差內，厚度量測NG時，如單位長度符合範圍，請放行 (RMK00402) . 【捲取】注意！本單為直立式包裝。禁用STAGGER捲取送包裝！送RCL重處理例外。 (RMK00512) . 此客戶有保證 全板形 急峻度 ≦ 0.7% ( ≦ 12 I-UNIT ) (RMK00583) | 訂單:2503EFE022/014 RCL <生產備註> 事項如下 . 【捲取】注意！本單為直立式包裝。禁用STAGGER捲取送包裝！送RCL重處理例外。 (RMK00512) | 訂單:2503EFE022/014 CCPK 無 <生產備註> 事項 | 訂單:2503EFE022/014 CGQC <品檢備註> 事項如下 . 【邊緣品質】此為烤漆背面25μ訂單，請加強檢視鋼捲：邊緣殘剪、側緣鋅渣或毛邊，因為會導致烤漆背面漆轉印正面 (RMK00126) . 本單於烤漆正背面都塗裝正面漆，因此鍍鋅請管制背面表面品質比照正面 (RMK00363) | 訂單:2503EFE022/014 CCQC <品檢備註> 事項如下 . 【邊緣品質】此為烤漆背面25μ訂單，請加強檢視鋼捲：邊緣殘剪、側緣鋅渣或毛邊，因為會導致烤漆背面漆轉印正面 (RMK00126) . 【色差】1.1.此客戶對面漆(非B開頭之色碼)目視色差要求較高,請依限度樣本進行目視色差管制★--->發生過訴賠 (RMK00248) . 【色差】1.2.若針對特殊顏色需特別管理時，請品檢忽略1.1.的規定以特別規定為主 (RMK00248) . 【捲取】注意！本單為直立式包裝。禁用STAGGER捲取送包裝！送RCL重處理例外。 (RMK00512) | 訂單:2503EFE022/014 TOL 無 <生產備註> 事項 |  | 訂單 2503EFE022/014 修改記錄如下: 20250203 15:59:21 (06023) 退火碼: >> S1, 用途碼: >> COG003, 背面標示: >> S000, 訂單背面顏色(五碼): >> SWH5V, 背面漆膜厚: >> 25, 背面漆塗漆型式幾塗幾烤: >> 2, 鉻酸鹽: >> Z, 訂單厚度: >> 0.024, 訂單重: >> 40, 重量容許率(下限): >> 10, 重量容許率(上限): >> 10, 訂單寬度: >> 48, 鍍製方式: >> AC, 鋼捲內徑: >> 508, 鋼捲下限重: >> 3, 鋼捲上限重: >> 4.5, 壓花條件碼: >> -, 表面花紋: >> R, 綠色識別碼: >> -, 印刷輥號: >> -, 產品代碼: >> PPGL, 皮膜碼: >> -, 單位別: >> I, 油品種類: >> Z, 塗油量: >> Z, 包裝代碼: >> E0 , 保護膜碼: >> -, 客戶試片取樣型式: >> -, 調質碼: >> S, 套筒碼: >> P , 規格: >> A792SSGR33, 製造標準: >> ASTM, 表面處理劑種類: >> Z, 表面處理劑塗佈量: >> Z, 伸長率測試: >> N, 硬度測試碼: >> N, 抗拉強度測試: >> N, 降伏強度測試: >> N, 厚度變異: >> 0, 訂單正面顏色(五碼): >> SYH46, 正面漆膜厚: >> 25, 正面漆塗漆型式幾塗幾烤: >> 2, 修邊碼: >> Y, 重量碼: >> AW, 鋼捲捲向: >> O, 鍍層碼: >> AZ50, | F:保證1/2 ASTM 厚度公差
PPGL | 2503EFE022/015 |  | 1. 製造標準為MS、ASTM或銷新加坡之訂單，若無技術指定優先用料，請優先使用國內料，勿使用ANFEN (OFP00406)-{.不符.} | 1. 製造標準為MS、ASTM或銷新加坡之訂單，若無技術指定優先用料，請優先使用國內料，勿使用ANFEN (OFP00406)-{.不符.} 2. 【提醒】！本單為直立式包裝，嚴禁鍍鋅或烤漆後以STAGGER捲取 (OFP00451)-{.不符.} 3. ※超耐候一系列用途要確認是否有英制公差需求，有英制公差需求時選配碼用ON027※ (OFP00680)-{.不符.} 4. 此經銷商有簽訂1/2厚度公差保證(無厚度變異),請調整冷軋與鍍鋅厚度公差管制範圍. 保證 ASTM 厚度公差 (OFP00180)-{.不符.} | 訂單:2503EFE022/015 CPL <生產備註> 事項如下 . 本單為烤漆背面大於等於25μ塗裝，軋延後不允許毛邊，請CPL注意修邊狀況 (RMK00124) . 【邊緣品質】此為烤漆背面25μ訂單，請加強檢視鋼捲：邊緣殘剪、側緣鋅渣或毛邊，因為會導致烤漆背面漆轉印正面 (RMK00126) . 除HGI/ HGL 訂單邊緣不噴油. 其餘皆側緣噴油 (RMK00285) | 訂單:2503EFE022/015 CR1 <生產備註> 事項如下 . 【邊緣品質】此為烤漆背面25μ訂單，請加強檢視鋼捲：邊緣殘剪、側緣鋅渣或毛邊，因為會導致烤漆背面漆轉印正面 (RMK00126) . 此經銷商保證平均厚度在1/2厚度公差內，厚度量測NG時，如單位長度符合範圍，請放行 (RMK00402) . 此客戶有保證 全板形 急峻度 ≦ 0.7% ( ≦ 12 I-UNIT ) (RMK00583) | 訂單:2503EFE022/015 CR2 <生產備註> 事項如下 . 【邊緣品質】此為烤漆背面25μ訂單，請加強檢視鋼捲：邊緣殘剪、側緣鋅渣或毛邊，因為會導致烤漆背面漆轉印正面 (RMK00126) . 此經銷商保證平均厚度在1/2厚度公差內，厚度量測NG時，如單位長度符合範圍，請放行 (RMK00402) . 此客戶有保證 全板形 急峻度 ≦ 0.7% ( ≦ 12 I-UNIT ) (RMK00583) | 訂單:2503EFE022/015 CG1 <生產備註> 事項如下 . 鍍鋅表面不可有鋅痕、壓痕、凹陷、及刮傷 、應變痕等。 (RMK00054) . 【邊緣品質】此為烤漆背面25μ訂單，請加強檢視鋼捲：邊緣殘剪、側緣鋅渣或毛邊，因為會導致烤漆背面漆轉印正面 (RMK00126) . 本單於烤漆正背面都塗裝正面漆，因此鍍鋅請管制背面表面品質比照正面 (RMK00363) . 此經銷商保證平均厚度在1/2厚度公差內，厚度量測NG時，如單位長度符合範圍，請放行 (RMK00402) . 此客戶有保證 全板形 急峻度 ≦ 0.7% ( ≦ 12 I-UNIT ) (RMK00583) | 訂單:2503EFE022/015 CG2 <生產備註> 事項如下 . 鍍鋅表面不可有鋅痕、壓痕、凹陷、及刮傷 、應變痕等。 (RMK00054) . 【邊緣品質】此為烤漆背面25μ訂單，請加強檢視鋼捲：邊緣殘剪、側緣鋅渣或毛邊，因為會導致烤漆背面漆轉印正面 (RMK00126) . 本單於烤漆正背面都塗裝正面漆，因此鍍鋅請管制背面表面品質比照正面 (RMK00363) . 此經銷商保證平均厚度在1/2厚度公差內，厚度量測NG時，如單位長度符合範圍，請放行 (RMK00402) . 此客戶有保證 全板形 急峻度 ≦ 0.7% ( ≦ 12 I-UNIT ) (RMK00583) | 訂單:2503EFE022/015 CC1 <生產備註> 事項如下 . 正面面漆(20U)及正面總膜厚(25U)要求管制90%以上之膜厚,未達標準降級. (RMK00054) . 若背面面漆(20U)及背面總膜厚(25U)時要求管制90%以上之膜厚,未達標準降級 (RMK00054) . 面漆=18U(90%)~請購基準22U(110%),標準板總膜厚=5+20U(100%面漆). (RMK00054) . 30CM*全寬*留1塊給LAB及1塊給塗料商, (RMK00054) . 【邊緣品質】此為烤漆背面25μ訂單，請加強檢視鋼捲：邊緣殘剪、側緣鋅渣或毛邊，因為會導致烤漆背面漆轉印正面 (RMK00126) . 【色差】1.1.此客戶對面漆(非B開頭之色碼)目視色差要求較高,請依限度樣本進行目視色差管制★--->發生過訴賠 (RMK00248) . 【色差】1.2.若針對特殊顏色需特別管理時，請品檢忽略1.1.的規定以特別規定為主 (RMK00248) . 此經銷商保證平均厚度在1/2厚度公差內，厚度量測NG時，如單位長度符合範圍，請放行 (RMK00402) . 【捲取】注意！本單為直立式包裝。禁用STAGGER捲取送包裝！送RCL重處理例外。 (RMK00512) . 此客戶有保證 全板形 急峻度 ≦ 0.7% ( ≦ 12 I-UNIT ) (RMK00583) . 【水痕】因TOP 為YCP 近似深黑色水痕可能嚴重，因此指定CC1生產注意W/Q 使用純水與水量控制 (RMK00588) | 訂單:2503EFE022/015 CC2 <生產備註> 事項如下 . 正面面漆(20U)及正面總膜厚(25U)要求管制90%以上之膜厚,未達標準降級. (RMK00054) . 若背面面漆(20U)及背面總膜厚(25U)時要求管制90%以上之膜厚,未達標準降級 (RMK00054) . 面漆=18U(90%)~請購基準22U(110%),標準板總膜厚=5+20U(100%面漆). (RMK00054) . 30CM*全寬*留1塊給LAB及1塊給塗料商, (RMK00054) . 【邊緣品質】此為烤漆背面25μ訂單，請加強檢視鋼捲：邊緣殘剪、側緣鋅渣或毛邊，因為會導致烤漆背面漆轉印正面 (RMK00126) . 【色差】1.1.此客戶對面漆(非B開頭之色碼)目視色差要求較高,請依限度樣本進行目視色差管制★--->發生過訴賠 (RMK00248) . 【色差】1.2.若針對特殊顏色需特別管理時，請品檢忽略1.1.的規定以特別規定為主 (RMK00248) . 此經銷商保證平均厚度在1/2厚度公差內，厚度量測NG時，如單位長度符合範圍，請放行 (RMK00402) . 【捲取】注意！本單為直立式包裝。禁用STAGGER捲取送包裝！送RCL重處理例外。 (RMK00512) . 此客戶有保證 全板形 急峻度 ≦ 0.7% ( ≦ 12 I-UNIT ) (RMK00583) . 【水痕】因TOP 為YCP 近似深黑色水痕可能嚴重，因此指定CC1生產注意W/Q 使用純水與水量控制 (RMK00588) | 訂單:2503EFE022/015 RCL <生產備註> 事項如下 . 【捲取】注意！本單為直立式包裝。禁用STAGGER捲取送包裝！送RCL重處理例外。 (RMK00512) | 訂單:2503EFE022/015 CCPK 無 <生產備註> 事項 | 訂單:2503EFE022/015 CGQC <品檢備註> 事項如下 . 【邊緣品質】此為烤漆背面25μ訂單，請加強檢視鋼捲：邊緣殘剪、側緣鋅渣或毛邊，因為會導致烤漆背面漆轉印正面 (RMK00126) . 本單於烤漆正背面都塗裝正面漆，因此鍍鋅請管制背面表面品質比照正面 (RMK00363) | 訂單:2503EFE022/015 CCQC <品檢備註> 事項如下 . 【邊緣品質】此為烤漆背面25μ訂單，請加強檢視鋼捲：邊緣殘剪、側緣鋅渣或毛邊，因為會導致烤漆背面漆轉印正面 (RMK00126) . 【色差】1.1.此客戶對面漆(非B開頭之色碼)目視色差要求較高,請依限度樣本進行目視色差管制★--->發生過訴賠 (RMK00248) . 【色差】1.2.若針對特殊顏色需特別管理時，請品檢忽略1.1.的規定以特別規定為主 (RMK00248) . 【捲取】注意！本單為直立式包裝。禁用STAGGER捲取送包裝！送RCL重處理例外。 (RMK00512) . 【水痕】因TOP 為YCP 近似深黑色水痕可能嚴重，因此指定CC1生產注意W/Q 使用純水與水量控制 (RMK00588) | 訂單:2503EFE022/015 TOL 無 <生產備註> 事項 |  | 訂單 2503EFE022/015 修改記錄如下: 20250203 15:59:25 (06023) 退火碼: >> S1, 用途碼: >> COG007, 背面標示: >> S000, 訂單背面顏色(五碼): >> SBH78, 背面漆膜厚: >> 25, 背面漆塗漆型式幾塗幾烤: >> 2, 鉻酸鹽: >> Z, 訂單厚度: >> 0.024, 訂單重: >> 20, 重量容許率(下限): >> 10, 重量容許率(上限): >> 10, 訂單寬度: >> 48, 鍍製方式: >> AC, 鋼捲內徑: >> 508, 鋼捲下限重: >> 3, 鋼捲上限重: >> 4.5, 壓花條件碼: >> -, 表面花紋: >> R, 綠色識別碼: >> -, 印刷輥號: >> -, 產品代碼: >> PPGL, 皮膜碼: >> -, 單位別: >> I, 油品種類: >> Z, 塗油量: >> Z, 包裝代碼: >> E0 , 保護膜碼: >> -, 客戶試片取樣型式: >> -, 調質碼: >> S, 套筒碼: >> P , 規格: >> A792SSGR33, 製造標準: >> ASTM, 表面處理劑種類: >> Z, 表面處理劑塗佈量: >> Z, 伸長率測試: >> N, 硬度測試碼: >> N, 抗拉強度測試: >> N, 降伏強度測試: >> N, 厚度變異: >> 0, 訂單正面顏色(五碼): >> SYT9P, 正面漆膜厚: >> 25, 正面漆塗漆型式幾塗幾烤: >> 2, 修邊碼: >> Y, 重量碼: >> AW, 鋼捲捲向: >> O, 鍍層碼: >> AZ50, | F:保證1/2 ASTM 厚度公差
PPGL | 2503EFE027/001 |  | 1. ALT客戶 FORMA STEEL FH GL 板需要使用SAE1002M (OFP00239)-{.不符.} 2. FORMA STEEL 彎曲加工龜列，確認投料與 盡量不能有 CRACKING 現象 (不保證)...#83 (OFP00257)-{.不符.} 3. 製造標準為MS、ASTM或銷新加坡之訂單，若無技術指定優先用料，請優先使用國內料，勿使用ANFEN (OFP00406)-{.不符.} | 1. ALT客戶 FORMA STEEL FH GL 板需要使用SAE1002M (OFP00239)-{.不符.} 2. FORMA STEEL 彎曲加工龜列，確認投料與 盡量不能有 CRACKING 現象 (不保證)...#83 (OFP00257)-{.不符.} 3. 製造標準為MS、ASTM或銷新加坡之訂單，若無技術指定優先用料，請優先使用國內料，勿使用ANFEN (OFP00406)-{.不符.} 4. 【提醒】！本單為直立式包裝，嚴禁鍍鋅或烤漆後以STAGGER捲取 (OFP00451)-{.不符.} 5. 對於"TS AND YS AIMING 100KSI MAX, 不保證"。參...2109EFE055/001 幹古說明 (OFP00564)-{.不符.} 6. ※超耐候一系列用途要確認是否有英制公差需求，有英制公差需求時選配碼用ON027※ (OFP00680)-{.不符.} 7. 此經銷商有簽訂1/2厚度公差保證(無厚度變異),請調整冷軋與鍍鋅厚度公差管制範圍. 保證 ASTM 厚度公差 (OFP00180)-{.不符.} | 訂單:2503EFE027/001 CPL <生產備註> 事項如下 . 除HGI/ HGL 訂單邊緣不噴油. 其餘皆側緣噴油 (RMK00285) | 訂單:2503EFE027/001 CR1 <生產備註> 事項如下 . 此經銷商保證平均厚度在1/2厚度公差內，厚度量測NG時，如單位長度符合範圍，請放行 (RMK00402) . 此客戶有保證 全板形 急峻度 ≦ 0.7% ( ≦ 12 I-UNIT ) (RMK00583) | 訂單:2503EFE027/001 CR2 <生產備註> 事項如下 . 此經銷商保證平均厚度在1/2厚度公差內，厚度量測NG時，如單位長度符合範圍，請放行 (RMK00402) . 此客戶有保證 全板形 急峻度 ≦ 0.7% ( ≦ 12 I-UNIT ) (RMK00583) | 訂單:2503EFE027/001 CG1 <生產備註> 事項如下 . 鍍鋅表面不可有鋅痕、壓痕、凹陷、及刮傷 、應變痕等。 (RMK00054) . 此經銷商保證平均厚度在1/2厚度公差內，厚度量測NG時，如單位長度符合範圍，請放行 (RMK00402) . 鍍層 AZ150 (含) 以上 , 鋅花等級 C~E 目標D，避免鋅花晶界明顯後續造成烤漆點狀未塗漆。 (RMK00565) . 此客戶有保證 全板形 急峻度 ≦ 0.7% ( ≦ 12 I-UNIT ) (RMK00583) | 訂單:2503EFE027/001 CG2 <生產備註> 事項如下 . 鍍鋅表面不可有鋅痕、壓痕、凹陷、及刮傷 、應變痕等。 (RMK00054) . 此經銷商保證平均厚度在1/2厚度公差內，厚度量測NG時，如單位長度符合範圍，請放行 (RMK00402) . 鍍層 AZ150 (含) 以上 , 鋅花等級 C~E 目標D，避免鋅花晶界明顯後續造成烤漆點狀未塗漆。 (RMK00565) . 此客戶有保證 全板形 急峻度 ≦ 0.7% ( ≦ 12 I-UNIT ) (RMK00583) | 訂單:2503EFE027/001 CC1 <生產備註> 事項如下 . 正面面漆(20U)及正面總膜厚(25U)要求管制90%以上之膜厚,未達標準降級. (RMK00054) . 若背面面漆(20U)及背面總膜厚(25U)時要求管制90%以上之膜厚,未達標準降級 (RMK00054) . 面漆=18U(90%)~請購基準22U(110%),標準板總膜厚=5+20U(100%面漆). (RMK00054) . 30CM*全寬*留1塊給LAB及1塊給塗料商, (RMK00054) . 【色差】1.1.此客戶對面漆(非B開頭之色碼)目視色差要求較高,請依限度樣本進行目視色差管制★--->發生過訴賠 (RMK00248) . 【色差】1.2.若針對特殊顏色需特別管理時，請品檢忽略1.1.的規定以特別規定為主 (RMK00248) . 此經銷商保證平均厚度在1/2厚度公差內，厚度量測NG時，如單位長度符合範圍，請放行 (RMK00402) . 【捲取】注意！本單為直立式包裝。禁用STAGGER捲取送包裝！送RCL重處理例外。 (RMK00512) . 【抽氣量】白色系在CC1生產時,FINISH抽氣量請設定250,如生產中發生色差b值異常升高,請股長再加大抽氣量因應 (RMK00560) . 此客戶有保證 全板形 急峻度 ≦ 0.7% ( ≦ 12 I-UNIT ) (RMK00583) | 訂單:2503EFE027/001 CC2 <生產備註> 事項如下 . 正面面漆(20U)及正面總膜厚(25U)要求管制90%以上之膜厚,未達標準降級. (RMK00054) . 若背面面漆(20U)及背面總膜厚(25U)時要求管制90%以上之膜厚,未達標準降級 (RMK00054) . 面漆=18U(90%)~請購基準22U(110%),標準板總膜厚=5+20U(100%面漆). (RMK00054) . 30CM*全寬*留1塊給LAB及1塊給塗料商, (RMK00054) . 【色差】1.1.此客戶對面漆(非B開頭之色碼)目視色差要求較高,請依限度樣本進行目視色差管制★--->發生過訴賠 (RMK00248) . 【色差】1.2.若針對特殊顏色需特別管理時，請品檢忽略1.1.的規定以特別規定為主 (RMK00248) . 此經銷商保證平均厚度在1/2厚度公差內，厚度量測NG時，如單位長度符合範圍，請放行 (RMK00402) . 【捲取】注意！本單為直立式包裝。禁用STAGGER捲取送包裝！送RCL重處理例外。 (RMK00512) . 【抽氣量】白色系在CC1生產時,FINISH抽氣量請設定250,如生產中發生色差b值異常升高,請股長再加大抽氣量因應 (RMK00560) . 此客戶有保證 全板形 急峻度 ≦ 0.7% ( ≦ 12 I-UNIT ) (RMK00583) | 訂單:2503EFE027/001 RCL <生產備註> 事項如下 . 【捲取】注意！本單為直立式包裝。禁用STAGGER捲取送包裝！送RCL重處理例外。 (RMK00512) | 訂單:2503EFE027/001 CCPK 無 <生產備註> 事項 | 訂單:2503EFE027/001 CGQC <品檢備註> 事項如下 . 鍍層 AZ150 (含) 以上 , 鋅花等級 C~E 目標D，避免鋅花晶界明顯後續造成烤漆點狀未塗漆。 (RMK00565) | 訂單:2503EFE027/001 CCQC <品檢備註> 事項如下 . 【色差】1.1.此客戶對面漆(非B開頭之色碼)目視色差要求較高,請依限度樣本進行目視色差管制★--->發生過訴賠 (RMK00248) . 【色差】1.2.若針對特殊顏色需特別管理時，請品檢忽略1.1.的規定以特別規定為主 (RMK00248) . 【捲取】注意！本單為直立式包裝。禁用STAGGER捲取送包裝！送RCL重處理例外。 (RMK00512) | 訂單:2503EFE027/001 TOL 無 <生產備註> 事項 |  | 訂單 2503EFE027/001 修改記錄如下: 20250205 13:58:09 (06023) 退火碼: >> H2, 用途碼: >> COG003, 背面標示: >> S000, 訂單背面顏色(五碼): >> BY15Z, 背面漆膜厚: >> NOM, 背面漆塗漆型式幾塗幾烤: >> 2, 鉻酸鹽: >> Z, 訂單厚度: >> 0.015, 訂單重: >> 60, 重量容許率(下限): >> 10, 重量容許率(上限): >> 10, 訂單寬度: >> 40.875, 鍍製方式: >> AC, 鋼捲內徑: >> 508, 鋼捲下限重: >> 3, 鋼捲上限重: >> 4.5, 壓花條件碼: >> -, 表面花紋: >> R, 綠色識別碼: >> -, 印刷輥號: >> -, 產品代碼: >> PPGL, 皮膜碼: >> -, 單位別: >> I, 油品種類: >> Z, 塗油量: >> Z, 包裝代碼: >> E0 , 保護膜碼: >> -, 客戶試片取樣型式: >> -, 調質碼: >> S, 套筒碼: >> P , 規格: >> A792SSGR80, 製造標準: >> ASTM, 表面處理劑種類: >> Z, 表面處理劑塗佈量: >> Z, 伸長率測試: >> N, 硬度測試碼: >> N, 抗拉強度測試: >> N, 降伏強度測試: >> N, 厚度變異: >> 0, 訂單正面顏色(五碼): >> SWS5X, 正面漆膜厚: >> 25, 正面漆塗漆型式幾塗幾烤: >> 2, 修邊碼: >> Y, 重量碼: >> AW, 鋼捲捲向: >> O, 鍍層碼: >> AZ50, | F:保證1/2 ASTM 厚度公差
PPGL | 2503EFE038/003 |  | 1. 製造標準為MS、ASTM或銷新加坡之訂單，若無技術指定優先用料，請優先使用國內料，勿使用ANFEN (OFP00406)-{.不符.} | 1. 製造標準為MS、ASTM或銷新加坡之訂單，若無技術指定優先用料，請優先使用國內料，勿使用ANFEN (OFP00406)-{.不符.} 2. 【提醒】！本單為直立式包裝，嚴禁鍍鋅或烤漆後以STAGGER捲取 (OFP00451)-{.不符.} 3. 此經銷商有簽訂1/2厚度公差保證(無厚度變異),請調整冷軋與鍍鋅厚度公差管制範圍. 保證 ASTM 厚度公差 (OFP00180)-{.不符.} | 訂單:2503EFE038/003 CPL <生產備註> 事項如下 . 除HGI/ HGL 訂單邊緣不噴油. 其餘皆側緣噴油 (RMK00285) . 【美加訂單生產注意事項-CPL】1.客戶美加地區訂單實施修邊刀最大使用顆數上限(20顆) (RMK00717) . 【美加訂單生產注意事項-CPL】2.排程備註:注意修邊品質與毛邊 (RMK00717) . 【美加訂單生產注意事項-CPL】3.去毛邊輥的管制：兩側壓力均設定1.0 kg/cm2 (RMK00717) | 訂單:2503EFE038/003 CR1 <生產備註> 事項如下 . 此經銷商保證平均厚度在1/2厚度公差內，厚度量測NG時，如單位長度符合範圍，請放行 (RMK00402) . 此客戶保證平均厚度在1/2厚度公差內，厚度量測NG時，如單位長度符合範圍，請放行 (RMK00409) . 【美加訂單生產注意事項-CR】1.兩側各加開一個spot cooling增加冷卻效果。 (RMK00717) . 【美加訂單生產注意事項-CR】2.發生毛邊時，請降速生產減輕毛邊程度，暫留討論後再處置。 (RMK00717) | 訂單:2503EFE038/003 CR2 <生產備註> 事項如下 . 此經銷商保證平均厚度在1/2厚度公差內，厚度量測NG時，如單位長度符合範圍，請放行 (RMK00402) . 此客戶保證平均厚度在1/2厚度公差內，厚度量測NG時，如單位長度符合範圍，請放行 (RMK00409) . 【美加訂單生產注意事項-CR】1.兩側各加開一個spot cooling增加冷卻效果。 (RMK00717) . 【美加訂單生產注意事項-CR】2.發生毛邊時，請降速生產減輕毛邊程度，暫留討論後再處置。 (RMK00717) | 訂單:2503EFE038/003 CG1 <生產備註> 事項如下 . 此經銷商保證平均厚度在1/2厚度公差內，厚度量測NG時，如單位長度符合範圍，請放行 (RMK00402) . 此客戶保證平均厚度在1/2厚度公差內，厚度量測NG時，如單位長度符合範圍，請放行 (RMK00409) . 【美加訂單生產注意事項-CG1】副操確認完回控制室後，於生產排程鋼號旁簽名紀錄，以利後續追查(該排程生產完，排程單將保留)。 (RMK00717) . 【美加訂單生產注意事項-CG1】中央段副操每顆銲道出Pot時觀察銲道同時，確認Beaver Tail與鋼板接觸之Guide Roll羊毛氈狀況，並適時添加潤滑油(避免乾掉)。 (RMK00717) | 訂單:2503EFE038/003 CG2 <生產備註> 事項如下 . 此經銷商保證平均厚度在1/2厚度公差內，厚度量測NG時，如單位長度符合範圍，請放行 (RMK00402) . 此客戶保證平均厚度在1/2厚度公差內，厚度量測NG時，如單位長度符合範圍，請放行 (RMK00409) . 【美加訂單生產注意事項-CG2】1.使用SUB-NOZZLE (RMK00717) | 訂單:2503EFE038/003 CC1 <生產備註> 事項如下 . 此經銷商保證平均厚度在1/2厚度公差內，厚度量測NG時，如單位長度符合範圍，請放行 (RMK00402) . 此客戶保證平均厚度在1/2厚度公差內，厚度量測NG時，如單位長度符合範圍，請放行 (RMK00409) . 【捲取】注意！本單為直立式包裝。禁用STAGGER捲取送包裝！送RCL重處理例外。 (RMK00512) . 【美加訂單生產注意事項-CCP】1.請烤漆入口依照正背面漆鋼捲投向規定進行鋼捲投入。 (RMK00717) . 【美加訂單生產注意事項-CCP】2.烤漆入口依照鋼捲投向規定進行鋼捲投入。(CR1/CG1 CR2/CG2-->正向入料。CR1/CG2 CR2/CG1-->反向入料) (RMK00717) . 【美加訂單生產注意事項-CCP】3.此訂單背面漆一律採Nature塗裝，塗裝黏度設定40秒以上 (RMK00717) | 訂單:2503EFE038/003 CC2 <生產備註> 事項如下 . 此經銷商保證平均厚度在1/2厚度公差內，厚度量測NG時，如單位長度符合範圍，請放行 (RMK00402) . 此客戶保證平均厚度在1/2厚度公差內，厚度量測NG時，如單位長度符合範圍，請放行 (RMK00409) . 【捲取】注意！本單為直立式包裝。禁用STAGGER捲取送包裝！送RCL重處理例外。 (RMK00512) . 【美加訂單生產注意事項-CCP】1.請烤漆入口依照正背面漆鋼捲投向規定進行鋼捲投入。 (RMK00717) . 【美加訂單生產注意事項-CCP】2.烤漆入口依照鋼捲投向規定進行鋼捲投入。(CR1/CG1 CR2/CG2-->正向入料。CR1/CG2 CR2/CG1-->反向入料) (RMK00717) . 【美加訂單生產注意事項-CCP】3.此訂單背面漆一律採Nature塗裝，塗裝黏度設定40秒以上 (RMK00717) | 訂單:2503EFE038/003 RCL <生產備註> 事項如下 . 【捲取】注意！本單為直立式包裝。禁用STAGGER捲取送包裝！送RCL重處理例外。 (RMK00512) | 訂單:2503EFE038/003 CCPK 無 <生產備註> 事項 | 訂單:2503EFE038/003 CGQC 無 <品檢備註> 事項 | 訂單:2503EFE038/003 CCQC <品檢備註> 事項如下 . 【捲取】注意！本單為直立式包裝。禁用STAGGER捲取送包裝！送RCL重處理例外。 (RMK00512) | 訂單:2503EFE038/003 TOL 無 <生產備註> 事項 |  | 訂單 2503EFE038/003 修改記錄如下: 20250221 17:08:23 (24021) 退火碼: >> H2, 用途碼: >> COA001, 背面標示: >> S000, 訂單背面顏色(五碼): >> BW4CY, 背面漆膜厚: >> 12.5, 背面漆塗漆型式幾塗幾烤: >> 2, 鉻酸鹽: >> Z, 訂單厚度: >> 0.015, 訂單重: >> 40, 重量容許率(下限): >> 10, 重量容許率(上限): >> 10, 訂單寬度: >> 40.875, 鍍製方式: >> AC, 鋼捲內徑: >> 508, 鋼捲下限重: >> 3, 鋼捲上限重: >> 4.5, 壓花條件碼: >> -, 表面花紋: >> R, 綠色識別碼: >> -, 印刷輥號: >> -, 產品代碼: >> PPGL, 皮膜碼: >> -, 單位別: >> I, 油品種類: >> Z, 塗油量: >> Z, 包裝代碼: >> E0 , 保護膜碼: >> -, 客戶試片取樣型式: >> -, 調質碼: >> S, 套筒碼: >> P , 規格: >> A792SSGR80, 製造標準: >> ASTM, 表面處理劑種類: >> Z, 表面處理劑塗佈量: >> Z, 伸長率測試: >> N, 硬度測試碼: >> N, 抗拉強度測試: >> N, 降伏強度測試: >> N, 厚度變異: >> 0, 訂單正面顏色(五碼): >> 1Y700, 正面漆膜厚: >> 25, 正面漆塗漆型式幾塗幾烤: >> 2, 修邊碼: >> Y, 重量碼: >> AW, 鋼捲捲向: >> O, 鍍層碼: >> AZ35, | F:保證1/2 ASTM 厚度公差
PPGL | 2503EFE038/004 |  | 1. 製造標準為MS、ASTM或銷新加坡之訂單，若無技術指定優先用料，請優先使用國內料，勿使用ANFEN (OFP00406)-{.不符.} | 1. 製造標準為MS、ASTM或銷新加坡之訂單，若無技術指定優先用料，請優先使用國內料，勿使用ANFEN (OFP00406)-{.不符.} 2. 【提醒】！本單為直立式包裝，嚴禁鍍鋅或烤漆後以STAGGER捲取 (OFP00451)-{.不符.} 3. 此經銷商有簽訂1/2厚度公差保證(無厚度變異),請調整冷軋與鍍鋅厚度公差管制範圍. 保證 ASTM 厚度公差 (OFP00180)-{.不符.} | 訂單:2503EFE038/004 CPL <生產備註> 事項如下 . 除HGI/ HGL 訂單邊緣不噴油. 其餘皆側緣噴油 (RMK00285) . 【美加訂單生產注意事項-CPL】1.客戶美加地區訂單實施修邊刀最大使用顆數上限(20顆) (RMK00717) . 【美加訂單生產注意事項-CPL】2.排程備註:注意修邊品質與毛邊 (RMK00717) . 【美加訂單生產注意事項-CPL】3.去毛邊輥的管制：兩側壓力均設定1.0 kg/cm2 (RMK00717) | 訂單:2503EFE038/004 CR1 <生產備註> 事項如下 . 此經銷商保證平均厚度在1/2厚度公差內，厚度量測NG時，如單位長度符合範圍，請放行 (RMK00402) . 此客戶保證平均厚度在1/2厚度公差內，厚度量測NG時，如單位長度符合範圍，請放行 (RMK00409) . 【美加訂單生產注意事項-CR】1.兩側各加開一個spot cooling增加冷卻效果。 (RMK00717) . 【美加訂單生產注意事項-CR】2.發生毛邊時，請降速生產減輕毛邊程度，暫留討論後再處置。 (RMK00717) | 訂單:2503EFE038/004 CR2 <生產備註> 事項如下 . 此經銷商保證平均厚度在1/2厚度公差內，厚度量測NG時，如單位長度符合範圍，請放行 (RMK00402) . 此客戶保證平均厚度在1/2厚度公差內，厚度量測NG時，如單位長度符合範圍，請放行 (RMK00409) . 【美加訂單生產注意事項-CR】1.兩側各加開一個spot cooling增加冷卻效果。 (RMK00717) . 【美加訂單生產注意事項-CR】2.發生毛邊時，請降速生產減輕毛邊程度，暫留討論後再處置。 (RMK00717) | 訂單:2503EFE038/004 CG1 <生產備註> 事項如下 . 此經銷商保證平均厚度在1/2厚度公差內，厚度量測NG時，如單位長度符合範圍，請放行 (RMK00402) . 此客戶保證平均厚度在1/2厚度公差內，厚度量測NG時，如單位長度符合範圍，請放行 (RMK00409) . 【美加訂單生產注意事項-CG1】副操確認完回控制室後，於生產排程鋼號旁簽名紀錄，以利後續追查(該排程生產完，排程單將保留)。 (RMK00717) . 【美加訂單生產注意事項-CG1】中央段副操每顆銲道出Pot時觀察銲道同時，確認Beaver Tail與鋼板接觸之Guide Roll羊毛氈狀況，並適時添加潤滑油(避免乾掉)。 (RMK00717) | 訂單:2503EFE038/004 CG2 <生產備註> 事項如下 . 此經銷商保證平均厚度在1/2厚度公差內，厚度量測NG時，如單位長度符合範圍，請放行 (RMK00402) . 此客戶保證平均厚度在1/2厚度公差內，厚度量測NG時，如單位長度符合範圍，請放行 (RMK00409) . 【美加訂單生產注意事項-CG2】1.使用SUB-NOZZLE (RMK00717) | 訂單:2503EFE038/004 CC1 <生產備註> 事項如下 . 此經銷商保證平均厚度在1/2厚度公差內，厚度量測NG時，如單位長度符合範圍，請放行 (RMK00402) . 此客戶保證平均厚度在1/2厚度公差內，厚度量測NG時，如單位長度符合範圍，請放行 (RMK00409) . 【捲取】注意！本單為直立式包裝。禁用STAGGER捲取送包裝！送RCL重處理例外。 (RMK00512) . 【美加訂單生產注意事項-CCP】1.請烤漆入口依照正背面漆鋼捲投向規定進行鋼捲投入。 (RMK00717) . 【美加訂單生產注意事項-CCP】2.烤漆入口依照鋼捲投向規定進行鋼捲投入。(CR1/CG1 CR2/CG2-->正向入料。CR1/CG2 CR2/CG1-->反向入料) (RMK00717) . 【美加訂單生產注意事項-CCP】3.此訂單背面漆一律採Nature塗裝，塗裝黏度設定40秒以上 (RMK00717) | 訂單:2503EFE038/004 CC2 <生產備註> 事項如下 . 此經銷商保證平均厚度在1/2厚度公差內，厚度量測NG時，如單位長度符合範圍，請放行 (RMK00402) . 此客戶保證平均厚度在1/2厚度公差內，厚度量測NG時，如單位長度符合範圍，請放行 (RMK00409) . 【捲取】注意！本單為直立式包裝。禁用STAGGER捲取送包裝！送RCL重處理例外。 (RMK00512) . 【美加訂單生產注意事項-CCP】1.請烤漆入口依照正背面漆鋼捲投向規定進行鋼捲投入。 (RMK00717) . 【美加訂單生產注意事項-CCP】2.烤漆入口依照鋼捲投向規定進行鋼捲投入。(CR1/CG1 CR2/CG2-->正向入料。CR1/CG2 CR2/CG1-->反向入料) (RMK00717) . 【美加訂單生產注意事項-CCP】3.此訂單背面漆一律採Nature塗裝，塗裝黏度設定40秒以上 (RMK00717) | 訂單:2503EFE038/004 RCL <生產備註> 事項如下 . 【捲取】注意！本單為直立式包裝。禁用STAGGER捲取送包裝！送RCL重處理例外。 (RMK00512) | 訂單:2503EFE038/004 CCPK 無 <生產備註> 事項 | 訂單:2503EFE038/004 CGQC 無 <品檢備註> 事項 | 訂單:2503EFE038/004 CCQC <品檢備註> 事項如下 . 【捲取】注意！本單為直立式包裝。禁用STAGGER捲取送包裝！送RCL重處理例外。 (RMK00512) | 訂單:2503EFE038/004 TOL 無 <生產備註> 事項 |  | 訂單 2503EFE038/004 修改記錄如下: 20250221 17:08:40 (24021) 退火碼: >> H2, 用途碼: >> COA001, 背面標示: >> S000, 訂單背面顏色(五碼): >> BW4CY, 背面漆膜厚: >> 12.5, 背面漆塗漆型式幾塗幾烤: >> 2, 鉻酸鹽: >> Z, 訂單厚度: >> 0.015, 訂單重: >> 20, 重量容許率(下限): >> 10, 重量容許率(上限): >> 10, 訂單寬度: >> 40.875, 鍍製方式: >> AC, 鋼捲內徑: >> 508, 鋼捲下限重: >> 3, 鋼捲上限重: >> 4.5, 壓花條件碼: >> -, 表面花紋: >> R, 綠色識別碼: >> -, 印刷輥號: >> -, 產品代碼: >> PPGL, 皮膜碼: >> -, 單位別: >> I, 油品種類: >> Z, 塗油量: >> Z, 包裝代碼: >> E0 , 保護膜碼: >> -, 客戶試片取樣型式: >> -, 調質碼: >> S, 套筒碼: >> P , 規格: >> A792SSGR80, 製造標準: >> ASTM, 表面處理劑種類: >> Z, 表面處理劑塗佈量: >> Z, 伸長率測試: >> N, 硬度測試碼: >> N, 抗拉強度測試: >> N, 降伏強度測試: >> N, 厚度變異: >> 0, 訂單正面顏色(五碼): >> 1B640, 正面漆膜厚: >> 25, 正面漆塗漆型式幾塗幾烤: >> 2, 修邊碼: >> Y, 重量碼: >> AW, 鋼捲捲向: >> O, 鍍層碼: >> AZ35, | F:保證1/2 ASTM 厚度公差
PPGL | 2503EFE038/005 |  | 1. 製造標準為MS、ASTM或銷新加坡之訂單，若無技術指定優先用料，請優先使用國內料，勿使用ANFEN (OFP00406)-{.不符.} | 1. 製造標準為MS、ASTM或銷新加坡之訂單，若無技術指定優先用料，請優先使用國內料，勿使用ANFEN (OFP00406)-{.不符.} 2. 【提醒】！本單為直立式包裝，嚴禁鍍鋅或烤漆後以STAGGER捲取 (OFP00451)-{.不符.} 3. 此經銷商有簽訂1/2厚度公差保證(無厚度變異),請調整冷軋與鍍鋅厚度公差管制範圍. 保證 ASTM 厚度公差 (OFP00180)-{.不符.} | 訂單:2503EFE038/005 CPL <生產備註> 事項如下 . 除HGI/ HGL 訂單邊緣不噴油. 其餘皆側緣噴油 (RMK00285) . 【美加訂單生產注意事項-CPL】1.客戶美加地區訂單實施修邊刀最大使用顆數上限(20顆) (RMK00717) . 【美加訂單生產注意事項-CPL】2.排程備註:注意修邊品質與毛邊 (RMK00717) . 【美加訂單生產注意事項-CPL】3.去毛邊輥的管制：兩側壓力均設定1.0 kg/cm2 (RMK00717) | 訂單:2503EFE038/005 CR1 <生產備註> 事項如下 . 此經銷商保證平均厚度在1/2厚度公差內，厚度量測NG時，如單位長度符合範圍，請放行 (RMK00402) . 此客戶保證平均厚度在1/2厚度公差內，厚度量測NG時，如單位長度符合範圍，請放行 (RMK00409) . 【美加訂單生產注意事項-CR】1.兩側各加開一個spot cooling增加冷卻效果。 (RMK00717) . 【美加訂單生產注意事項-CR】2.發生毛邊時，請降速生產減輕毛邊程度，暫留討論後再處置。 (RMK00717) | 訂單:2503EFE038/005 CR2 <生產備註> 事項如下 . 此經銷商保證平均厚度在1/2厚度公差內，厚度量測NG時，如單位長度符合範圍，請放行 (RMK00402) . 此客戶保證平均厚度在1/2厚度公差內，厚度量測NG時，如單位長度符合範圍，請放行 (RMK00409) . 【美加訂單生產注意事項-CR】1.兩側各加開一個spot cooling增加冷卻效果。 (RMK00717) . 【美加訂單生產注意事項-CR】2.發生毛邊時，請降速生產減輕毛邊程度，暫留討論後再處置。 (RMK00717) | 訂單:2503EFE038/005 CG1 <生產備註> 事項如下 . 此經銷商保證平均厚度在1/2厚度公差內，厚度量測NG時，如單位長度符合範圍，請放行 (RMK00402) . 此客戶保證平均厚度在1/2厚度公差內，厚度量測NG時，如單位長度符合範圍，請放行 (RMK00409) . 【美加訂單生產注意事項-CG1】副操確認完回控制室後，於生產排程鋼號旁簽名紀錄，以利後續追查(該排程生產完，排程單將保留)。 (RMK00717) . 【美加訂單生產注意事項-CG1】中央段副操每顆銲道出Pot時觀察銲道同時，確認Beaver Tail與鋼板接觸之Guide Roll羊毛氈狀況，並適時添加潤滑油(避免乾掉)。 (RMK00717) | 訂單:2503EFE038/005 CG2 <生產備註> 事項如下 . 此經銷商保證平均厚度在1/2厚度公差內，厚度量測NG時，如單位長度符合範圍，請放行 (RMK00402) . 此客戶保證平均厚度在1/2厚度公差內，厚度量測NG時，如單位長度符合範圍，請放行 (RMK00409) . 【美加訂單生產注意事項-CG2】1.使用SUB-NOZZLE (RMK00717) | 訂單:2503EFE038/005 CC1 <生產備註> 事項如下 . 此經銷商保證平均厚度在1/2厚度公差內，厚度量測NG時，如單位長度符合範圍，請放行 (RMK00402) . 此客戶保證平均厚度在1/2厚度公差內，厚度量測NG時，如單位長度符合範圍，請放行 (RMK00409) . 【捲取】注意！本單為直立式包裝。禁用STAGGER捲取送包裝！送RCL重處理例外。 (RMK00512) . 【美加訂單生產注意事項-CCP】1.請烤漆入口依照正背面漆鋼捲投向規定進行鋼捲投入。 (RMK00717) . 【美加訂單生產注意事項-CCP】2.烤漆入口依照鋼捲投向規定進行鋼捲投入。(CR1/CG1 CR2/CG2-->正向入料。CR1/CG2 CR2/CG1-->反向入料) (RMK00717) . 【美加訂單生產注意事項-CCP】3.此訂單背面漆一律採Nature塗裝，塗裝黏度設定40秒以上 (RMK00717) | 訂單:2503EFE038/005 CC2 <生產備註> 事項如下 . 此經銷商保證平均厚度在1/2厚度公差內，厚度量測NG時，如單位長度符合範圍，請放行 (RMK00402) . 此客戶保證平均厚度在1/2厚度公差內，厚度量測NG時，如單位長度符合範圍，請放行 (RMK00409) . 【捲取】注意！本單為直立式包裝。禁用STAGGER捲取送包裝！送RCL重處理例外。 (RMK00512) . 【美加訂單生產注意事項-CCP】1.請烤漆入口依照正背面漆鋼捲投向規定進行鋼捲投入。 (RMK00717) . 【美加訂單生產注意事項-CCP】2.烤漆入口依照鋼捲投向規定進行鋼捲投入。(CR1/CG1 CR2/CG2-->正向入料。CR1/CG2 CR2/CG1-->反向入料) (RMK00717) . 【美加訂單生產注意事項-CCP】3.此訂單背面漆一律採Nature塗裝，塗裝黏度設定40秒以上 (RMK00717) | 訂單:2503EFE038/005 RCL <生產備註> 事項如下 . 【捲取】注意！本單為直立式包裝。禁用STAGGER捲取送包裝！送RCL重處理例外。 (RMK00512) | 訂單:2503EFE038/005 CCPK 無 <生產備註> 事項 | 訂單:2503EFE038/005 CGQC 無 <品檢備註> 事項 | 訂單:2503EFE038/005 CCQC <品檢備註> 事項如下 . 【捲取】注意！本單為直立式包裝。禁用STAGGER捲取送包裝！送RCL重處理例外。 (RMK00512) | 訂單:2503EFE038/005 TOL 無 <生產備註> 事項 |  | 訂單 2503EFE038/005 修改記錄如下: 20250221 17:08:52 (24021) 退火碼: >> H2, 用途碼: >> COA001, 背面標示: >> S000, 訂單背面顏色(五碼): >> BW4CY, 背面漆膜厚: >> 12.5, 背面漆塗漆型式幾塗幾烤: >> 2, 鉻酸鹽: >> Z, 訂單厚度: >> 0.015, 訂單重: >> 20, 重量容許率(下限): >> 10, 重量容許率(上限): >> 10, 訂單寬度: >> 40.875, 鍍製方式: >> AC, 鋼捲內徑: >> 508, 鋼捲下限重: >> 3, 鋼捲上限重: >> 4.5, 壓花條件碼: >> -, 表面花紋: >> R, 綠色識別碼: >> -, 印刷輥號: >> -, 產品代碼: >> PPGL, 皮膜碼: >> -, 單位別: >> I, 油品種類: >> Z, 塗油量: >> Z, 包裝代碼: >> E0 , 保護膜碼: >> -, 客戶試片取樣型式: >> -, 調質碼: >> S, 套筒碼: >> P , 規格: >> A792SSGR80, 製造標準: >> ASTM, 表面處理劑種類: >> Z, 表面處理劑塗佈量: >> Z, 伸長率測試: >> N, 硬度測試碼: >> N, 抗拉強度測試: >> N, 降伏強度測試: >> N, 厚度變異: >> 0, 訂單正面顏色(五碼): >> 1R290, 正面漆膜厚: >> 25, 正面漆塗漆型式幾塗幾烤: >> 2, 修邊碼: >> Y, 重量碼: >> AW, 鋼捲捲向: >> O, 鍍層碼: >> AZ35, | F:保證1/2 ASTM 厚度公差
PPGL | 2503EFE038/006 |  | 1. 製造標準為MS、ASTM或銷新加坡之訂單，若無技術指定優先用料，請優先使用國內料，勿使用ANFEN (OFP00406)-{.不符.} | 1. 製造標準為MS、ASTM或銷新加坡之訂單，若無技術指定優先用料，請優先使用國內料，勿使用ANFEN (OFP00406)-{.不符.} 2. 【提醒】！本單為直立式包裝，嚴禁鍍鋅或烤漆後以STAGGER捲取 (OFP00451)-{.不符.} 3. 此經銷商有簽訂1/2厚度公差保證(無厚度變異),請調整冷軋與鍍鋅厚度公差管制範圍. 保證 ASTM 厚度公差 (OFP00180)-{.不符.} | 訂單:2503EFE038/006 CPL <生產備註> 事項如下 . 除HGI/ HGL 訂單邊緣不噴油. 其餘皆側緣噴油 (RMK00285) . 【美加訂單生產注意事項-CPL】1.客戶美加地區訂單實施修邊刀最大使用顆數上限(20顆) (RMK00717) . 【美加訂單生產注意事項-CPL】2.排程備註:注意修邊品質與毛邊 (RMK00717) . 【美加訂單生產注意事項-CPL】3.去毛邊輥的管制：兩側壓力均設定1.0 kg/cm2 (RMK00717) | 訂單:2503EFE038/006 CR1 <生產備註> 事項如下 . 此經銷商保證平均厚度在1/2厚度公差內，厚度量測NG時，如單位長度符合範圍，請放行 (RMK00402) . 此客戶保證平均厚度在1/2厚度公差內，厚度量測NG時，如單位長度符合範圍，請放行 (RMK00409) . 【美加訂單生產注意事項-CR】1.兩側各加開一個spot cooling增加冷卻效果。 (RMK00717) . 【美加訂單生產注意事項-CR】2.發生毛邊時，請降速生產減輕毛邊程度，暫留討論後再處置。 (RMK00717) | 訂單:2503EFE038/006 CR2 <生產備註> 事項如下 . 此經銷商保證平均厚度在1/2厚度公差內，厚度量測NG時，如單位長度符合範圍，請放行 (RMK00402) . 此客戶保證平均厚度在1/2厚度公差內，厚度量測NG時，如單位長度符合範圍，請放行 (RMK00409) . 【美加訂單生產注意事項-CR】1.兩側各加開一個spot cooling增加冷卻效果。 (RMK00717) . 【美加訂單生產注意事項-CR】2.發生毛邊時，請降速生產減輕毛邊程度，暫留討論後再處置。 (RMK00717) | 訂單:2503EFE038/006 CG1 <生產備註> 事項如下 . 此經銷商保證平均厚度在1/2厚度公差內，厚度量測NG時，如單位長度符合範圍，請放行 (RMK00402) . 此客戶保證平均厚度在1/2厚度公差內，厚度量測NG時，如單位長度符合範圍，請放行 (RMK00409) . 【美加訂單生產注意事項-CG1】副操確認完回控制室後，於生產排程鋼號旁簽名紀錄，以利後續追查(該排程生產完，排程單將保留)。 (RMK00717) . 【美加訂單生產注意事項-CG1】中央段副操每顆銲道出Pot時觀察銲道同時，確認Beaver Tail與鋼板接觸之Guide Roll羊毛氈狀況，並適時添加潤滑油(避免乾掉)。 (RMK00717) | 訂單:2503EFE038/006 CG2 <生產備註> 事項如下 . 此經銷商保證平均厚度在1/2厚度公差內，厚度量測NG時，如單位長度符合範圍，請放行 (RMK00402) . 此客戶保證平均厚度在1/2厚度公差內，厚度量測NG時，如單位長度符合範圍，請放行 (RMK00409) . 【美加訂單生產注意事項-CG2】1.使用SUB-NOZZLE (RMK00717) | 訂單:2503EFE038/006 CC1 <生產備註> 事項如下 . 此經銷商保證平均厚度在1/2厚度公差內，厚度量測NG時，如單位長度符合範圍，請放行 (RMK00402) . 此客戶保證平均厚度在1/2厚度公差內，厚度量測NG時，如單位長度符合範圍，請放行 (RMK00409) . 【捲取】注意！本單為直立式包裝。禁用STAGGER捲取送包裝！送RCL重處理例外。 (RMK00512) . 【美加訂單生產注意事項-CCP】1.請烤漆入口依照正背面漆鋼捲投向規定進行鋼捲投入。 (RMK00717) . 【美加訂單生產注意事項-CCP】2.烤漆入口依照鋼捲投向規定進行鋼捲投入。(CR1/CG1 CR2/CG2-->正向入料。CR1/CG2 CR2/CG1-->反向入料) (RMK00717) . 【美加訂單生產注意事項-CCP】3.此訂單背面漆一律採Nature塗裝，塗裝黏度設定40秒以上 (RMK00717) | 訂單:2503EFE038/006 CC2 <生產備註> 事項如下 . 此經銷商保證平均厚度在1/2厚度公差內，厚度量測NG時，如單位長度符合範圍，請放行 (RMK00402) . 此客戶保證平均厚度在1/2厚度公差內，厚度量測NG時，如單位長度符合範圍，請放行 (RMK00409) . 【捲取】注意！本單為直立式包裝。禁用STAGGER捲取送包裝！送RCL重處理例外。 (RMK00512) . 【美加訂單生產注意事項-CCP】1.請烤漆入口依照正背面漆鋼捲投向規定進行鋼捲投入。 (RMK00717) . 【美加訂單生產注意事項-CCP】2.烤漆入口依照鋼捲投向規定進行鋼捲投入。(CR1/CG1 CR2/CG2-->正向入料。CR1/CG2 CR2/CG1-->反向入料) (RMK00717) . 【美加訂單生產注意事項-CCP】3.此訂單背面漆一律採Nature塗裝，塗裝黏度設定40秒以上 (RMK00717) | 訂單:2503EFE038/006 RCL <生產備註> 事項如下 . 【捲取】注意！本單為直立式包裝。禁用STAGGER捲取送包裝！送RCL重處理例外。 (RMK00512) | 訂單:2503EFE038/006 CCPK 無 <生產備註> 事項 | 訂單:2503EFE038/006 CGQC 無 <品檢備註> 事項 | 訂單:2503EFE038/006 CCQC <品檢備註> 事項如下 . 【捲取】注意！本單為直立式包裝。禁用STAGGER捲取送包裝！送RCL重處理例外。 (RMK00512) | 訂單:2503EFE038/006 TOL 無 <生產備註> 事項 |  | 訂單 2503EFE038/006 修改記錄如下: 20250221 17:09:00 (24021) 退火碼: >> H2, 用途碼: >> COA001, 背面標示: >> S000, 訂單背面顏色(五碼): >> BW4CY, 背面漆膜厚: >> 12.5, 背面漆塗漆型式幾塗幾烤: >> 2, 鉻酸鹽: >> Z, 訂單厚度: >> 0.015, 訂單重: >> 20, 重量容許率(下限): >> 10, 重量容許率(上限): >> 10, 訂單寬度: >> 40.875, 鍍製方式: >> AC, 鋼捲內徑: >> 508, 鋼捲下限重: >> 3, 鋼捲上限重: >> 4.5, 壓花條件碼: >> -, 表面花紋: >> R, 綠色識別碼: >> -, 印刷輥號: >> -, 產品代碼: >> PPGL, 皮膜碼: >> -, 單位別: >> I, 油品種類: >> Z, 塗油量: >> Z, 包裝代碼: >> E0 , 保護膜碼: >> -, 客戶試片取樣型式: >> -, 調質碼: >> S, 套筒碼: >> P , 規格: >> A792SSGR80, 製造標準: >> ASTM, 表面處理劑種類: >> Z, 表面處理劑塗佈量: >> Z, 伸長率測試: >> N, 硬度測試碼: >> N, 抗拉強度測試: >> N, 降伏強度測試: >> N, 厚度變異: >> 0, 訂單正面顏色(五碼): >> 1L950, 正面漆膜厚: >> 25, 正面漆塗漆型式幾塗幾烤: >> 2, 修邊碼: >> Y, 重量碼: >> AW, 鋼捲捲向: >> O, 鍍層碼: >> AZ35, | F:保證1/2 ASTM 厚度公差
PPGL | 2503EFE038/007 |  | 1. 製造標準為MS、ASTM或銷新加坡之訂單，若無技術指定優先用料，請優先使用國內料，勿使用ANFEN (OFP00406)-{.不符.} | 1. 製造標準為MS、ASTM或銷新加坡之訂單，若無技術指定優先用料，請優先使用國內料，勿使用ANFEN (OFP00406)-{.不符.} 2. 【提醒】！本單為直立式包裝，嚴禁鍍鋅或烤漆後以STAGGER捲取 (OFP00451)-{.不符.} 3. 此經銷商有簽訂1/2厚度公差保證(無厚度變異),請調整冷軋與鍍鋅厚度公差管制範圍. 保證 ASTM 厚度公差 (OFP00180)-{.不符.} | 訂單:2503EFE038/007 CPL <生產備註> 事項如下 . 除HGI/ HGL 訂單邊緣不噴油. 其餘皆側緣噴油 (RMK00285) . 【美加訂單生產注意事項-CPL】1.客戶美加地區訂單實施修邊刀最大使用顆數上限(20顆) (RMK00717) . 【美加訂單生產注意事項-CPL】2.排程備註:注意修邊品質與毛邊 (RMK00717) . 【美加訂單生產注意事項-CPL】3.去毛邊輥的管制：兩側壓力均設定1.0 kg/cm2 (RMK00717) | 訂單:2503EFE038/007 CR1 <生產備註> 事項如下 . 此經銷商保證平均厚度在1/2厚度公差內，厚度量測NG時，如單位長度符合範圍，請放行 (RMK00402) . 此客戶保證平均厚度在1/2厚度公差內，厚度量測NG時，如單位長度符合範圍，請放行 (RMK00409) . 【美加訂單生產注意事項-CR】1.兩側各加開一個spot cooling增加冷卻效果。 (RMK00717) . 【美加訂單生產注意事項-CR】2.發生毛邊時，請降速生產減輕毛邊程度，暫留討論後再處置。 (RMK00717) | 訂單:2503EFE038/007 CR2 <生產備註> 事項如下 . 此經銷商保證平均厚度在1/2厚度公差內，厚度量測NG時，如單位長度符合範圍，請放行 (RMK00402) . 此客戶保證平均厚度在1/2厚度公差內，厚度量測NG時，如單位長度符合範圍，請放行 (RMK00409) . 【美加訂單生產注意事項-CR】1.兩側各加開一個spot cooling增加冷卻效果。 (RMK00717) . 【美加訂單生產注意事項-CR】2.發生毛邊時，請降速生產減輕毛邊程度，暫留討論後再處置。 (RMK00717) | 訂單:2503EFE038/007 CG1 <生產備註> 事項如下 . 此經銷商保證平均厚度在1/2厚度公差內，厚度量測NG時，如單位長度符合範圍，請放行 (RMK00402) . 此客戶保證平均厚度在1/2厚度公差內，厚度量測NG時，如單位長度符合範圍，請放行 (RMK00409) . 【美加訂單生產注意事項-CG1】副操確認完回控制室後，於生產排程鋼號旁簽名紀錄，以利後續追查(該排程生產完，排程單將保留)。 (RMK00717) . 【美加訂單生產注意事項-CG1】中央段副操每顆銲道出Pot時觀察銲道同時，確認Beaver Tail與鋼板接觸之Guide Roll羊毛氈狀況，並適時添加潤滑油(避免乾掉)。 (RMK00717) | 訂單:2503EFE038/007 CG2 <生產備註> 事項如下 . 此經銷商保證平均厚度在1/2厚度公差內，厚度量測NG時，如單位長度符合範圍，請放行 (RMK00402) . 此客戶保證平均厚度在1/2厚度公差內，厚度量測NG時，如單位長度符合範圍，請放行 (RMK00409) . 【美加訂單生產注意事項-CG2】1.使用SUB-NOZZLE (RMK00717) | 訂單:2503EFE038/007 CC1 <生產備註> 事項如下 . 請品檢務必遵守 30CM*全寬*留1塊給LAB及1塊給塗料商，若背面非"B"字頭則各留2片 (RMK00105) . 品檢人員於LAB試片上註記測試物性耐久及曝曬 (RMK00105) . 此經銷商保證平均厚度在1/2厚度公差內，厚度量測NG時，如單位長度符合範圍，請放行 (RMK00402) . 此客戶保證平均厚度在1/2厚度公差內，厚度量測NG時，如單位長度符合範圍，請放行 (RMK00409) . 【捲取】注意！本單為直立式包裝。禁用STAGGER捲取送包裝！送RCL重處理例外。 (RMK00512) . 【抽氣量】白色系在CC1生產時,FINISH抽氣量請設定250,如生產中發生色差b值異常升高,請股長再加大抽氣量因應 (RMK00560) . 【美加訂單生產注意事項-CCP】1.請烤漆入口依照正背面漆鋼捲投向規定進行鋼捲投入。 (RMK00717) . 【美加訂單生產注意事項-CCP】2.烤漆入口依照鋼捲投向規定進行鋼捲投入。(CR1/CG1 CR2/CG2-->正向入料。CR1/CG2 CR2/CG1-->反向入料) (RMK00717) . 【美加訂單生產注意事項-CCP】3.此訂單背面漆一律採Nature塗裝，塗裝黏度設定40秒以上 (RMK00717) | 訂單:2503EFE038/007 CC2 <生產備註> 事項如下 . 請品檢務必遵守 30CM*全寬*留1塊給LAB及1塊給塗料商，若背面非"B"字頭則各留2片 (RMK00105) . 品檢人員於LAB試片上註記測試物性耐久及曝曬 (RMK00105) . 此經銷商保證平均厚度在1/2厚度公差內，厚度量測NG時，如單位長度符合範圍，請放行 (RMK00402) . 此客戶保證平均厚度在1/2厚度公差內，厚度量測NG時，如單位長度符合範圍，請放行 (RMK00409) . 【捲取】注意！本單為直立式包裝。禁用STAGGER捲取送包裝！送RCL重處理例外。 (RMK00512) . 【抽氣量】白色系在CC1生產時,FINISH抽氣量請設定250,如生產中發生色差b值異常升高,請股長再加大抽氣量因應 (RMK00560) . 【美加訂單生產注意事項-CCP】1.請烤漆入口依照正背面漆鋼捲投向規定進行鋼捲投入。 (RMK00717) . 【美加訂單生產注意事項-CCP】2.烤漆入口依照鋼捲投向規定進行鋼捲投入。(CR1/CG1 CR2/CG2-->正向入料。CR1/CG2 CR2/CG1-->反向入料) (RMK00717) . 【美加訂單生產注意事項-CCP】3.此訂單背面漆一律採Nature塗裝，塗裝黏度設定40秒以上 (RMK00717) | 訂單:2503EFE038/007 RCL <生產備註> 事項如下 . 【捲取】注意！本單為直立式包裝。禁用STAGGER捲取送包裝！送RCL重處理例外。 (RMK00512) | 訂單:2503EFE038/007 CCPK 無 <生產備註> 事項 | 訂單:2503EFE038/007 CGQC 無 <品檢備註> 事項 | 訂單:2503EFE038/007 CCQC <品檢備註> 事項如下 . 請品檢務必遵守 30CM*全寬*留1塊給LAB及1塊給塗料商，若背面非"B"字頭則各留2片 (RMK00105) . 【捲取】注意！本單為直立式包裝。禁用STAGGER捲取送包裝！送RCL重處理例外。 (RMK00512) | 訂單:2503EFE038/007 TOL 無 <生產備註> 事項 |  | 訂單 2503EFE038/007 修改記錄如下: 20250221 17:09:09 (24021) 退火碼: >> H2, 用途碼: >> COA001, 背面標示: >> S000, 訂單背面顏色(五碼): >> BW4CY, 背面漆膜厚: >> 12.5, 背面漆塗漆型式幾塗幾烤: >> 2, 鉻酸鹽: >> Z, 訂單厚度: >> 0.015, 訂單重: >> 20, 重量容許率(下限): >> 10, 重量容許率(上限): >> 10, 訂單寬度: >> 40.875, 鍍製方式: >> AC, 鋼捲內徑: >> 508, 鋼捲下限重: >> 3, 鋼捲上限重: >> 4.5, 壓花條件碼: >> -, 表面花紋: >> R, 綠色識別碼: >> -, 印刷輥號: >> -, 產品代碼: >> PPGL, 皮膜碼: >> -, 單位別: >> I, 油品種類: >> Z, 塗油量: >> Z, 包裝代碼: >> E0 , 保護膜碼: >> -, 客戶試片取樣型式: >> -, 調質碼: >> S, 套筒碼: >> P , 規格: >> A792SSGR80, 製造標準: >> ASTM, 表面處理劑種類: >> Z, 表面處理劑塗佈量: >> Z, 伸長率測試: >> N, 硬度測試碼: >> N, 抗拉強度測試: >> N, 降伏強度測試: >> N, 厚度變異: >> 0, 訂單正面顏色(五碼): >> 2W49T, 正面漆膜厚: >> 25, 正面漆塗漆型式幾塗幾烤: >> 2, 修邊碼: >> Y, 重量碼: >> AW, 鋼捲捲向: >> O, 鍍層碼: >> AZ35, 20250221 17:09:59 (24021) 用途碼: COA001 >> COG003, 20250221 17:15:37 (24021) 用途碼: COG003 >> COG001, | F:保證1/2 ASTM 厚度公差
PPGL | 2503EFE038/008 |  | 1. 製造標準為MS、ASTM或銷新加坡之訂單，若無技術指定優先用料，請優先使用國內料，勿使用ANFEN (OFP00406)-{.不符.} | 1. 製造標準為MS、ASTM或銷新加坡之訂單，若無技術指定優先用料，請優先使用國內料，勿使用ANFEN (OFP00406)-{.不符.} 2. 【提醒】！本單為直立式包裝，嚴禁鍍鋅或烤漆後以STAGGER捲取 (OFP00451)-{.不符.} 3. 此經銷商有簽訂1/2厚度公差保證(無厚度變異),請調整冷軋與鍍鋅厚度公差管制範圍. 保證 ASTM 厚度公差 (OFP00180)-{.不符.} | 訂單:2503EFE038/008 CPL <生產備註> 事項如下 . 除HGI/ HGL 訂單邊緣不噴油. 其餘皆側緣噴油 (RMK00285) . 【美加訂單生產注意事項-CPL】1.客戶美加地區訂單實施修邊刀最大使用顆數上限(20顆) (RMK00717) . 【美加訂單生產注意事項-CPL】2.排程備註:注意修邊品質與毛邊 (RMK00717) . 【美加訂單生產注意事項-CPL】3.去毛邊輥的管制：兩側壓力均設定1.0 kg/cm2 (RMK00717) | 訂單:2503EFE038/008 CR1 <生產備註> 事項如下 . 此經銷商保證平均厚度在1/2厚度公差內，厚度量測NG時，如單位長度符合範圍，請放行 (RMK00402) . 此客戶保證平均厚度在1/2厚度公差內，厚度量測NG時，如單位長度符合範圍，請放行 (RMK00409) . 【美加訂單生產注意事項-CR】1.兩側各加開一個spot cooling增加冷卻效果。 (RMK00717) . 【美加訂單生產注意事項-CR】2.發生毛邊時，請降速生產減輕毛邊程度，暫留討論後再處置。 (RMK00717) | 訂單:2503EFE038/008 CR2 <生產備註> 事項如下 . 此經銷商保證平均厚度在1/2厚度公差內，厚度量測NG時，如單位長度符合範圍，請放行 (RMK00402) . 此客戶保證平均厚度在1/2厚度公差內，厚度量測NG時，如單位長度符合範圍，請放行 (RMK00409) . 【美加訂單生產注意事項-CR】1.兩側各加開一個spot cooling增加冷卻效果。 (RMK00717) . 【美加訂單生產注意事項-CR】2.發生毛邊時，請降速生產減輕毛邊程度，暫留討論後再處置。 (RMK00717) | 訂單:2503EFE038/008 CG1 <生產備註> 事項如下 . 此經銷商保證平均厚度在1/2厚度公差內，厚度量測NG時，如單位長度符合範圍，請放行 (RMK00402) . 此客戶保證平均厚度在1/2厚度公差內，厚度量測NG時，如單位長度符合範圍，請放行 (RMK00409) . 鍍層 AZ150 (含) 以上 , 鋅花等級 C~E 目標D，避免鋅花晶界明顯後續造成烤漆點狀未塗漆。 (RMK00565) . 【美加訂單生產注意事項-CG1】副操確認完回控制室後，於生產排程鋼號旁簽名紀錄，以利後續追查(該排程生產完，排程單將保留)。 (RMK00717) . 【美加訂單生產注意事項-CG1】中央段副操每顆銲道出Pot時觀察銲道同時，確認Beaver Tail與鋼板接觸之Guide Roll羊毛氈狀況，並適時添加潤滑油(避免乾掉)。 (RMK00717) | 訂單:2503EFE038/008 CG2 <生產備註> 事項如下 . 此經銷商保證平均厚度在1/2厚度公差內，厚度量測NG時，如單位長度符合範圍，請放行 (RMK00402) . 此客戶保證平均厚度在1/2厚度公差內，厚度量測NG時，如單位長度符合範圍，請放行 (RMK00409) . 鍍層 AZ150 (含) 以上 , 鋅花等級 C~E 目標D，避免鋅花晶界明顯後續造成烤漆點狀未塗漆。 (RMK00565) . 【美加訂單生產注意事項-CG2】1.使用SUB-NOZZLE (RMK00717) | 訂單:2503EFE038/008 CC1 <生產備註> 事項如下 . 請品檢務必遵守 30CM*全寬*留1塊給LAB及1塊給塗料商，若背面非"B"字頭則各留2片 (RMK00105) . 品檢人員於LAB試片上註記測試物性耐久及曝曬 (RMK00105) . 此經銷商保證平均厚度在1/2厚度公差內，厚度量測NG時，如單位長度符合範圍，請放行 (RMK00402) . 此客戶保證平均厚度在1/2厚度公差內，厚度量測NG時，如單位長度符合範圍，請放行 (RMK00409) . 【捲取】注意！本單為直立式包裝。禁用STAGGER捲取送包裝！送RCL重處理例外。 (RMK00512) . 【美加訂單生產注意事項-CCP】1.請烤漆入口依照正背面漆鋼捲投向規定進行鋼捲投入。 (RMK00717) . 【美加訂單生產注意事項-CCP】2.烤漆入口依照鋼捲投向規定進行鋼捲投入。(CR1/CG1 CR2/CG2-->正向入料。CR1/CG2 CR2/CG1-->反向入料) (RMK00717) . 【美加訂單生產注意事項-CCP】3.此訂單背面漆一律採Nature塗裝，塗裝黏度設定40秒以上 (RMK00717) | 訂單:2503EFE038/008 CC2 <生產備註> 事項如下 . 請品檢務必遵守 30CM*全寬*留1塊給LAB及1塊給塗料商，若背面非"B"字頭則各留2片 (RMK00105) . 品檢人員於LAB試片上註記測試物性耐久及曝曬 (RMK00105) . 此經銷商保證平均厚度在1/2厚度公差內，厚度量測NG時，如單位長度符合範圍，請放行 (RMK00402) . 此客戶保證平均厚度在1/2厚度公差內，厚度量測NG時，如單位長度符合範圍，請放行 (RMK00409) . 【捲取】注意！本單為直立式包裝。禁用STAGGER捲取送包裝！送RCL重處理例外。 (RMK00512) . 【美加訂單生產注意事項-CCP】1.請烤漆入口依照正背面漆鋼捲投向規定進行鋼捲投入。 (RMK00717) . 【美加訂單生產注意事項-CCP】2.烤漆入口依照鋼捲投向規定進行鋼捲投入。(CR1/CG1 CR2/CG2-->正向入料。CR1/CG2 CR2/CG1-->反向入料) (RMK00717) . 【美加訂單生產注意事項-CCP】3.此訂單背面漆一律採Nature塗裝，塗裝黏度設定40秒以上 (RMK00717) | 訂單:2503EFE038/008 RCL <生產備註> 事項如下 . 【捲取】注意！本單為直立式包裝。禁用STAGGER捲取送包裝！送RCL重處理例外。 (RMK00512) | 訂單:2503EFE038/008 CCPK 無 <生產備註> 事項 | 訂單:2503EFE038/008 CGQC <品檢備註> 事項如下 . 鍍層 AZ150 (含) 以上 , 鋅花等級 C~E 目標D，避免鋅花晶界明顯後續造成烤漆點狀未塗漆。 (RMK00565) | 訂單:2503EFE038/008 CCQC <品檢備註> 事項如下 . 請品檢務必遵守 30CM*全寬*留1塊給LAB及1塊給塗料商，若背面非"B"字頭則各留2片 (RMK00105) . 【捲取】注意！本單為直立式包裝。禁用STAGGER捲取送包裝！送RCL重處理例外。 (RMK00512) | 訂單:2503EFE038/008 TOL 無 <生產備註> 事項 |  | 訂單 2503EFE038/008 修改記錄如下: 20250221 17:17:28 (24021) 退火碼: >> H2, 用途碼: >> COG001, 背面標示: >> S000, 訂單背面顏色(五碼): >> BW4CY, 背面漆膜厚: >> 12.5, 背面漆塗漆型式幾塗幾烤: >> 2, 鉻酸鹽: >> Z, 訂單厚度: >> 0.015, 訂單重: >> 20, 重量容許率(下限): >> 10, 重量容許率(上限): >> 10, 訂單寬度: >> 40.875, 鍍製方式: >> AC, 鋼捲內徑: >> 508, 鋼捲下限重: >> 3, 鋼捲上限重: >> 4.5, 壓花條件碼: >> -, 表面花紋: >> R, 綠色識別碼: >> -, 印刷輥號: >> -, 產品代碼: >> PPGL, 皮膜碼: >> -, 單位別: >> I, 油品種類: >> Z, 塗油量: >> Z, 包裝代碼: >> E0 , 保護膜碼: >> -, 客戶試片取樣型式: >> -, 調質碼: >> S, 套筒碼: >> P , 規格: >> A792SSGR80, 製造標準: >> ASTM, 表面處理劑種類: >> Z, 表面處理劑塗佈量: >> Z, 伸長率測試: >> N, 硬度測試碼: >> N, 抗拉強度測試: >> N, 降伏強度測試: >> N, 厚度變異: >> 0, 訂單正面顏色(五碼): >> 1C35T, 正面漆膜厚: >> 25, 正面漆塗漆型式幾塗幾烤: >> 2, 修邊碼: >> Y, 重量碼: >> AW, 鋼捲捲向: >> O, 鍍層碼: >> AZ50, | F:保證1/2 ASTM 厚度公差
PPGL | 2503EFE038/009 |  | 1. 製造標準為MS、ASTM或銷新加坡之訂單，若無技術指定優先用料，請優先使用國內料，勿使用ANFEN (OFP00406)-{.不符.} | 1. 製造標準為MS、ASTM或銷新加坡之訂單，若無技術指定優先用料，請優先使用國內料，勿使用ANFEN (OFP00406)-{.不符.} 2. 【提醒】！本單為直立式包裝，嚴禁鍍鋅或烤漆後以STAGGER捲取 (OFP00451)-{.不符.} 3. 此經銷商有簽訂1/2厚度公差保證(無厚度變異),請調整冷軋與鍍鋅厚度公差管制範圍. 保證 ASTM 厚度公差 (OFP00180)-{.不符.} | 訂單:2503EFE038/009 CPL <生產備註> 事項如下 . 除HGI/ HGL 訂單邊緣不噴油. 其餘皆側緣噴油 (RMK00285) . 【美加訂單生產注意事項-CPL】1.客戶美加地區訂單實施修邊刀最大使用顆數上限(20顆) (RMK00717) . 【美加訂單生產注意事項-CPL】2.排程備註:注意修邊品質與毛邊 (RMK00717) . 【美加訂單生產注意事項-CPL】3.去毛邊輥的管制：兩側壓力均設定1.0 kg/cm2 (RMK00717) | 訂單:2503EFE038/009 CR1 <生產備註> 事項如下 . 此經銷商保證平均厚度在1/2厚度公差內，厚度量測NG時，如單位長度符合範圍，請放行 (RMK00402) . 此客戶保證平均厚度在1/2厚度公差內，厚度量測NG時，如單位長度符合範圍，請放行 (RMK00409) . 【美加訂單生產注意事項-CR】1.兩側各加開一個spot cooling增加冷卻效果。 (RMK00717) . 【美加訂單生產注意事項-CR】2.發生毛邊時，請降速生產減輕毛邊程度，暫留討論後再處置。 (RMK00717) | 訂單:2503EFE038/009 CR2 <生產備註> 事項如下 . 此經銷商保證平均厚度在1/2厚度公差內，厚度量測NG時，如單位長度符合範圍，請放行 (RMK00402) . 此客戶保證平均厚度在1/2厚度公差內，厚度量測NG時，如單位長度符合範圍，請放行 (RMK00409) . 【美加訂單生產注意事項-CR】1.兩側各加開一個spot cooling增加冷卻效果。 (RMK00717) . 【美加訂單生產注意事項-CR】2.發生毛邊時，請降速生產減輕毛邊程度，暫留討論後再處置。 (RMK00717) | 訂單:2503EFE038/009 CG1 <生產備註> 事項如下 . 此經銷商保證平均厚度在1/2厚度公差內，厚度量測NG時，如單位長度符合範圍，請放行 (RMK00402) . 此客戶保證平均厚度在1/2厚度公差內，厚度量測NG時，如單位長度符合範圍，請放行 (RMK00409) . 【美加訂單生產注意事項-CG1】副操確認完回控制室後，於生產排程鋼號旁簽名紀錄，以利後續追查(該排程生產完，排程單將保留)。 (RMK00717) . 【美加訂單生產注意事項-CG1】中央段副操每顆銲道出Pot時觀察銲道同時，確認Beaver Tail與鋼板接觸之Guide Roll羊毛氈狀況，並適時添加潤滑油(避免乾掉)。 (RMK00717) | 訂單:2503EFE038/009 CG2 <生產備註> 事項如下 . 此經銷商保證平均厚度在1/2厚度公差內，厚度量測NG時，如單位長度符合範圍，請放行 (RMK00402) . 此客戶保證平均厚度在1/2厚度公差內，厚度量測NG時，如單位長度符合範圍，請放行 (RMK00409) . 【美加訂單生產注意事項-CG2】1.使用SUB-NOZZLE (RMK00717) | 訂單:2503EFE038/009 CC1 <生產備註> 事項如下 . 此經銷商保證平均厚度在1/2厚度公差內，厚度量測NG時，如單位長度符合範圍，請放行 (RMK00402) . 此客戶保證平均厚度在1/2厚度公差內，厚度量測NG時，如單位長度符合範圍，請放行 (RMK00409) . 【捲取】注意！本單為直立式包裝。禁用STAGGER捲取送包裝！送RCL重處理例外。 (RMK00512) . 【美加訂單生產注意事項-CCP】1.請烤漆入口依照正背面漆鋼捲投向規定進行鋼捲投入。 (RMK00717) . 【美加訂單生產注意事項-CCP】2.烤漆入口依照鋼捲投向規定進行鋼捲投入。(CR1/CG1 CR2/CG2-->正向入料。CR1/CG2 CR2/CG1-->反向入料) (RMK00717) . 【美加訂單生產注意事項-CCP】3.此訂單背面漆一律採Nature塗裝，塗裝黏度設定40秒以上 (RMK00717) | 訂單:2503EFE038/009 CC2 <生產備註> 事項如下 . 此經銷商保證平均厚度在1/2厚度公差內，厚度量測NG時，如單位長度符合範圍，請放行 (RMK00402) . 此客戶保證平均厚度在1/2厚度公差內，厚度量測NG時，如單位長度符合範圍，請放行 (RMK00409) . 【捲取】注意！本單為直立式包裝。禁用STAGGER捲取送包裝！送RCL重處理例外。 (RMK00512) . 【美加訂單生產注意事項-CCP】1.請烤漆入口依照正背面漆鋼捲投向規定進行鋼捲投入。 (RMK00717) . 【美加訂單生產注意事項-CCP】2.烤漆入口依照鋼捲投向規定進行鋼捲投入。(CR1/CG1 CR2/CG2-->正向入料。CR1/CG2 CR2/CG1-->反向入料) (RMK00717) . 【美加訂單生產注意事項-CCP】3.此訂單背面漆一律採Nature塗裝，塗裝黏度設定40秒以上 (RMK00717) | 訂單:2503EFE038/009 RCL <生產備註> 事項如下 . 【捲取】注意！本單為直立式包裝。禁用STAGGER捲取送包裝！送RCL重處理例外。 (RMK00512) | 訂單:2503EFE038/009 CCPK 無 <生產備註> 事項 | 訂單:2503EFE038/009 CGQC 無 <品檢備註> 事項 | 訂單:2503EFE038/009 CCQC <品檢備註> 事項如下 . 【捲取】注意！本單為直立式包裝。禁用STAGGER捲取送包裝！送RCL重處理例外。 (RMK00512) | 訂單:2503EFE038/009 TOL 無 <生產備註> 事項 |  | 訂單 2503EFE038/009 修改記錄如下: 20250221 17:17:45 (24021) 退火碼: >> H2, 用途碼: >> COA001, 背面標示: >> S000, 訂單背面顏色(五碼): >> BW4CY, 背面漆膜厚: >> 12.5, 背面漆塗漆型式幾塗幾烤: >> 2, 鉻酸鹽: >> Z, 訂單厚度: >> 0.015, 訂單重: >> 20, 重量容許率(下限): >> 10, 重量容許率(上限): >> 10, 訂單寬度: >> 40.875, 鍍製方式: >> AC, 鋼捲內徑: >> 508, 鋼捲下限重: >> 3, 鋼捲上限重: >> 4.5, 壓花條件碼: >> -, 表面花紋: >> R, 綠色識別碼: >> -, 印刷輥號: >> -, 產品代碼: >> PPGL, 皮膜碼: >> -, 單位別: >> I, 油品種類: >> Z, 塗油量: >> Z, 包裝代碼: >> E0 , 保護膜碼: >> -, 客戶試片取樣型式: >> -, 調質碼: >> S, 套筒碼: >> P , 規格: >> A792SSGR80, 製造標準: >> ASTM, 表面處理劑種類: >> Z, 表面處理劑塗佈量: >> Z, 伸長率測試: >> N, 硬度測試碼: >> N, 抗拉強度測試: >> N, 降伏強度測試: >> N, 厚度變異: >> 0, 訂單正面顏色(五碼): >> 1B340, 正面漆膜厚: >> 25, 正面漆塗漆型式幾塗幾烤: >> 2, 修邊碼: >> Y, 重量碼: >> AW, 鋼捲捲向: >> O, 鍍層碼: >> AZ35, | F:保證1/2 ASTM 厚度公差
PPGL | 2503EFE039/001 |  | 1. 製造標準為MS、ASTM或銷新加坡之訂單，若無技術指定優先用料，請優先使用國內料，勿使用ANFEN (OFP00406)-{.不符.} | 1. 製造標準為MS、ASTM或銷新加坡之訂單，若無技術指定優先用料，請優先使用國內料，勿使用ANFEN (OFP00406)-{.不符.} 2. 【提醒】！本單為直立式包裝，嚴禁鍍鋅或烤漆後以STAGGER捲取 (OFP00451)-{.不符.} 3. ※超耐候一系列用途要確認是否有英制公差需求，有英制公差需求時選配碼用ON027※ (OFP00680)-{.不符.} 4. 此經銷商有簽訂1/2厚度公差保證(無厚度變異),請調整冷軋與鍍鋅厚度公差管制範圍. 保證 ASTM 厚度公差 (OFP00180)-{.不符.} | 訂單:2503EFE039/001 CPL <生產備註> 事項如下 . 除HGI/ HGL 訂單邊緣不噴油. 其餘皆側緣噴油 (RMK00285) . 【美加訂單生產注意事項-CPL】1.客戶美加地區訂單實施修邊刀最大使用顆數上限(20顆) (RMK00717) . 【美加訂單生產注意事項-CPL】2.排程備註:注意修邊品質與毛邊 (RMK00717) . 【美加訂單生產注意事項-CPL】3.去毛邊輥的管制：兩側壓力均設定1.0 kg/cm2 (RMK00717) | 訂單:2503EFE039/001 CR1 <生產備註> 事項如下 . 【美加訂單生產注意事項-CR】1.兩側各加開一個spot cooling增加冷卻效果。 (RMK00717) . 【美加訂單生產注意事項-CR】2.發生毛邊時，請降速生產減輕毛邊程度，暫留討論後再處置。 (RMK00717) | 訂單:2503EFE039/001 CR2 <生產備註> 事項如下 . 【美加訂單生產注意事項-CR】1.兩側各加開一個spot cooling增加冷卻效果。 (RMK00717) . 【美加訂單生產注意事項-CR】2.發生毛邊時，請降速生產減輕毛邊程度，暫留討論後再處置。 (RMK00717) | 訂單:2503EFE039/001 CG1 <生產備註> 事項如下 . 鍍鋅表面不可有鋅痕、壓痕、凹陷、及刮傷 、應變痕等。 (RMK00054) . 鍍層 AZ150 (含) 以上 , 鋅花等級 C~E 目標D，避免鋅花晶界明顯後續造成烤漆點狀未塗漆。 (RMK00565) . 【美加訂單生產注意事項-CG1】副操確認完回控制室後，於生產排程鋼號旁簽名紀錄，以利後續追查(該排程生產完，排程單將保留)。 (RMK00717) . 【美加訂單生產注意事項-CG1】中央段副操每顆銲道出Pot時觀察銲道同時，確認Beaver Tail與鋼板接觸之Guide Roll羊毛氈狀況，並適時添加潤滑油(避免乾掉)。 (RMK00717) | 訂單:2503EFE039/001 CG2 <生產備註> 事項如下 . 鍍鋅表面不可有鋅痕、壓痕、凹陷、及刮傷 、應變痕等。 (RMK00054) . 鍍層 AZ150 (含) 以上 , 鋅花等級 C~E 目標D，避免鋅花晶界明顯後續造成烤漆點狀未塗漆。 (RMK00565) . 【美加訂單生產注意事項-CG2】1.使用SUB-NOZZLE (RMK00717) | 訂單:2503EFE039/001 CC1 <生產備註> 事項如下 . 正面面漆(20U)及正面總膜厚(25U)要求管制90%以上之膜厚,未達標準降級. (RMK00054) . 若背面面漆(20U)及背面總膜厚(25U)時要求管制90%以上之膜厚,未達標準降級 (RMK00054) . 面漆=18U(90%)~請購基準22U(110%),標準板總膜厚=5+20U(100%面漆). (RMK00054) . 30CM*全寬*留1塊給LAB及1塊給塗料商, (RMK00054) . 【捲取】注意！本單為直立式包裝。禁用STAGGER捲取送包裝！送RCL重處理例外。 (RMK00512) . 【抽氣量】白色系在CC1生產時,FINISH抽氣量請設定250,如生產中發生色差b值異常升高,請股長再加大抽氣量因應 (RMK00560) . 【美加訂單生產注意事項-CCP】1.請烤漆入口依照正背面漆鋼捲投向規定進行鋼捲投入。 (RMK00717) . 【美加訂單生產注意事項-CCP】2.烤漆入口依照鋼捲投向規定進行鋼捲投入。(CR1/CG1 CR2/CG2-->正向入料。CR1/CG2 CR2/CG1-->反向入料) (RMK00717) . 【美加訂單生產注意事項-CCP】3.此訂單背面漆一律採Nature塗裝，塗裝黏度設定40秒以上 (RMK00717) | 訂單:2503EFE039/001 CC2 <生產備註> 事項如下 . 正面面漆(20U)及正面總膜厚(25U)要求管制90%以上之膜厚,未達標準降級. (RMK00054) . 若背面面漆(20U)及背面總膜厚(25U)時要求管制90%以上之膜厚,未達標準降級 (RMK00054) . 面漆=18U(90%)~請購基準22U(110%),標準板總膜厚=5+20U(100%面漆). (RMK00054) . 30CM*全寬*留1塊給LAB及1塊給塗料商, (RMK00054) . 【捲取】注意！本單為直立式包裝。禁用STAGGER捲取送包裝！送RCL重處理例外。 (RMK00512) . 【抽氣量】白色系在CC1生產時,FINISH抽氣量請設定250,如生產中發生色差b值異常升高,請股長再加大抽氣量因應 (RMK00560) . 【美加訂單生產注意事項-CCP】1.請烤漆入口依照正背面漆鋼捲投向規定進行鋼捲投入。 (RMK00717) . 【美加訂單生產注意事項-CCP】2.烤漆入口依照鋼捲投向規定進行鋼捲投入。(CR1/CG1 CR2/CG2-->正向入料。CR1/CG2 CR2/CG1-->反向入料) (RMK00717) . 【美加訂單生產注意事項-CCP】3.此訂單背面漆一律採Nature塗裝，塗裝黏度設定40秒以上 (RMK00717) | 訂單:2503EFE039/001 RCL <生產備註> 事項如下 . 【捲取】注意！本單為直立式包裝。禁用STAGGER捲取送包裝！送RCL重處理例外。 (RMK00512) | 訂單:2503EFE039/001 CCPK 無 <生產備註> 事項 | 訂單:2503EFE039/001 CGQC <品檢備註> 事項如下 . 鍍層 AZ150 (含) 以上 , 鋅花等級 C~E 目標D，避免鋅花晶界明顯後續造成烤漆點狀未塗漆。 (RMK00565) | 訂單:2503EFE039/001 CCQC <品檢備註> 事項如下 . 【捲取】注意！本單為直立式包裝。禁用STAGGER捲取送包裝！送RCL重處理例外。 (RMK00512) | 訂單:2503EFE039/001 TOL 無 <生產備註> 事項 |  | 訂單 2503EFE039/001 修改記錄如下: 20250505 13:33:59 (22021) 退火碼: >> H2, 用途碼: >> COG001, 背面標示: >> S000, 訂單背面顏色(五碼): >> BW73Y, 背面漆膜厚: >> 12.5, 背面漆塗漆型式幾塗幾烤: >> 2, 鉻酸鹽: >> Z, 訂單厚度: >> 0.0185, 訂單重: >> 40, 重量容許率(下限): >> 10, 重量容許率(上限): >> 10, 訂單寬度: >> 42.75, 鍍製方式: >> AC, 鋼捲內徑: >> 508, 鋼捲下限重: >> 3, 鋼捲上限重: >> 4.54, 壓花條件碼: >> -, 表面花紋: >> R, 綠色識別碼: >> -, 印刷輥號: >> -, 產品代碼: >> PPGL, 皮膜碼: >> -, 單位別: >> I, 油品種類: >> Z, 塗油量: >> Z, 包裝代碼: >> E0 , 保護膜碼: >> -, 客戶試片取樣型式: >> -, 調質碼: >> S, 套筒碼: >> P , 規格: >> A792SSGR80, 製造標準: >> ASTM, 表面處理劑種類: >> Z, 表面處理劑塗佈量: >> Z, 伸長率測試: >> N, 硬度測試碼: >> N, 抗拉強度測試: >> N, 降伏強度測試: >> N, 厚度變異: >> 0, 訂單正面顏色(五碼): >> SWH48, 正面漆膜厚: >> 25, 正面漆塗漆型式幾塗幾烤: >> 2, 修邊碼: >> Y, 重量碼: >> AW, 鋼捲捲向: >> O, 鍍層碼: >> AZ50, 20250505 13:34:49 (22021) 用途碼: COG001 >> COG003, | F:保證1/2 ASTM 厚度公差 | [訂單訊息通知] 2025/05/05 下午 03:11:43 *** (洪萱茹 >> 通知 >> DongZe Wu, Winnie Chang, Emily Hong, Edwy Chin, YuLung Kung, B.S. Wan, Y.L. Liu, Julian Liu, Sony Su, YunTung Li) 訊息 : 此訂單有指定鋼捲1顆，鋼號1824159，21.285MT ，麻煩請留意，謝謝。
PPGL | 2503EFE040/001 | 1. 避免客戶下單用途別與色碼不符 (用途碼:COG007, 正面色碼:SBT694 不符)(OFP00029)-{.不符.} | 1. 製造標準為MS、ASTM或銷新加坡之訂單，若無技術指定優先用料，請優先使用國內料，勿使用ANFEN (OFP00406)-{.不符.} | 1. 製造標準為MS、ASTM或銷新加坡之訂單，若無技術指定優先用料，請優先使用國內料，勿使用ANFEN (OFP00406)-{.不符.} 2. 【提醒】！本單為直立式包裝，嚴禁鍍鋅或烤漆後以STAGGER捲取 (OFP00451)-{.不符.} 3. ※超耐候一系列用途要確認是否有英制公差需求，有英制公差需求時選配碼用ON027※ (OFP00680)-{.不符.} 4. 此經銷商有簽訂1/2厚度公差保證(無厚度變異),請調整冷軋與鍍鋅厚度公差管制範圍. 保證 ASTM 厚度公差 (OFP00180)-{.不符.} | 訂單:2503EFE040/001 CPL <生產備註> 事項如下 . 除HGI/ HGL 訂單邊緣不噴油. 其餘皆側緣噴油 (RMK00285) . 【美加訂單生產注意事項-CPL】1.客戶美加地區訂單實施修邊刀最大使用顆數上限(20顆) (RMK00717) . 【美加訂單生產注意事項-CPL】2.排程備註:注意修邊品質與毛邊 (RMK00717) . 【美加訂單生產注意事項-CPL】3.去毛邊輥的管制：兩側壓力均設定1.0 kg/cm2 (RMK00717) | 訂單:2503EFE040/001 CR1 <生產備註> 事項如下 . 此經銷商保證平均厚度在1/2厚度公差內，厚度量測NG時，如單位長度符合範圍，請放行 (RMK00402) . 此客戶保證平均厚度在1/2厚度公差內，厚度量測NG時，如單位長度符合範圍，請放行 (RMK00409) . 【美加訂單生產注意事項-CR】1.兩側各加開一個spot cooling增加冷卻效果。 (RMK00717) . 【美加訂單生產注意事項-CR】2.發生毛邊時，請降速生產減輕毛邊程度，暫留討論後再處置。 (RMK00717) | 訂單:2503EFE040/001 CR2 <生產備註> 事項如下 . 此經銷商保證平均厚度在1/2厚度公差內，厚度量測NG時，如單位長度符合範圍，請放行 (RMK00402) . 此客戶保證平均厚度在1/2厚度公差內，厚度量測NG時，如單位長度符合範圍，請放行 (RMK00409) . 【美加訂單生產注意事項-CR】1.兩側各加開一個spot cooling增加冷卻效果。 (RMK00717) . 【美加訂單生產注意事項-CR】2.發生毛邊時，請降速生產減輕毛邊程度，暫留討論後再處置。 (RMK00717) | 訂單:2503EFE040/001 CG1 <生產備註> 事項如下 . 鍍鋅表面不可有鋅痕、壓痕、凹陷、及刮傷 、應變痕等。 (RMK00054) . 此經銷商保證平均厚度在1/2厚度公差內，厚度量測NG時，如單位長度符合範圍，請放行 (RMK00402) . 此客戶保證平均厚度在1/2厚度公差內，厚度量測NG時，如單位長度符合範圍，請放行 (RMK00409) . 鍍層 AZ150 (含) 以上 , 鋅花等級 C~E 目標D，避免鋅花晶界明顯後續造成烤漆點狀未塗漆。 (RMK00565) . 【美加訂單生產注意事項-CG1】副操確認完回控制室後，於生產排程鋼號旁簽名紀錄，以利後續追查(該排程生產完，排程單將保留)。 (RMK00717) . 【美加訂單生產注意事項-CG1】中央段副操每顆銲道出Pot時觀察銲道同時，確認Beaver Tail與鋼板接觸之Guide Roll羊毛氈狀況，並適時添加潤滑油(避免乾掉)。 (RMK00717) | 訂單:2503EFE040/001 CG2 <生產備註> 事項如下 . 鍍鋅表面不可有鋅痕、壓痕、凹陷、及刮傷 、應變痕等。 (RMK00054) . 此經銷商保證平均厚度在1/2厚度公差內，厚度量測NG時，如單位長度符合範圍，請放行 (RMK00402) . 此客戶保證平均厚度在1/2厚度公差內，厚度量測NG時，如單位長度符合範圍，請放行 (RMK00409) . 鍍層 AZ150 (含) 以上 , 鋅花等級 C~E 目標D，避免鋅花晶界明顯後續造成烤漆點狀未塗漆。 (RMK00565) . 【美加訂單生產注意事項-CG2】1.使用SUB-NOZZLE (RMK00717) | 訂單:2503EFE040/001 CC1 <生產備註> 事項如下 . 正面面漆(20U)及正面總膜厚(25U)要求管制90%以上之膜厚,未達標準降級. (RMK00054) . 若背面面漆(20U)及背面總膜厚(25U)時要求管制90%以上之膜厚,未達標準降級 (RMK00054) . 面漆=18U(90%)~請購基準22U(110%),標準板總膜厚=5+20U(100%面漆). (RMK00054) . 30CM*全寬*留1塊給LAB及1塊給塗料商, (RMK00054) . 此經銷商保證平均厚度在1/2厚度公差內，厚度量測NG時，如單位長度符合範圍，請放行 (RMK00402) . 此客戶保證平均厚度在1/2厚度公差內，厚度量測NG時，如單位長度符合範圍，請放行 (RMK00409) . 【捲取】注意！本單為直立式包裝。禁用STAGGER捲取送包裝！送RCL重處理例外。 (RMK00512) . 【美加訂單生產注意事項-CCP】1.請烤漆入口依照正背面漆鋼捲投向規定進行鋼捲投入。 (RMK00717) . 【美加訂單生產注意事項-CCP】2.烤漆入口依照鋼捲投向規定進行鋼捲投入。(CR1/CG1 CR2/CG2-->正向入料。CR1/CG2 CR2/CG1-->反向入料) (RMK00717) . 【美加訂單生產注意事項-CCP】3.此訂單背面漆一律採Nature塗裝，塗裝黏度設定40秒以上 (RMK00717) | 訂單:2503EFE040/001 CC2 <生產備註> 事項如下 . 正面面漆(20U)及正面總膜厚(25U)要求管制90%以上之膜厚,未達標準降級. (RMK00054) . 若背面面漆(20U)及背面總膜厚(25U)時要求管制90%以上之膜厚,未達標準降級 (RMK00054) . 面漆=18U(90%)~請購基準22U(110%),標準板總膜厚=5+20U(100%面漆). (RMK00054) . 30CM*全寬*留1塊給LAB及1塊給塗料商, (RMK00054) . 此經銷商保證平均厚度在1/2厚度公差內，厚度量測NG時，如單位長度符合範圍，請放行 (RMK00402) . 此客戶保證平均厚度在1/2厚度公差內，厚度量測NG時，如單位長度符合範圍，請放行 (RMK00409) . 【捲取】注意！本單為直立式包裝。禁用STAGGER捲取送包裝！送RCL重處理例外。 (RMK00512) . 【美加訂單生產注意事項-CCP】1.請烤漆入口依照正背面漆鋼捲投向規定進行鋼捲投入。 (RMK00717) . 【美加訂單生產注意事項-CCP】2.烤漆入口依照鋼捲投向規定進行鋼捲投入。(CR1/CG1 CR2/CG2-->正向入料。CR1/CG2 CR2/CG1-->反向入料) (RMK00717) . 【美加訂單生產注意事項-CCP】3.此訂單背面漆一律採Nature塗裝，塗裝黏度設定40秒以上 (RMK00717) | 訂單:2503EFE040/001 RCL <生產備註> 事項如下 . 【捲取】注意！本單為直立式包裝。禁用STAGGER捲取送包裝！送RCL重處理例外。 (RMK00512) | 訂單:2503EFE040/001 CCPK 無 <生產備註> 事項 | 訂單:2503EFE040/001 CGQC <品檢備註> 事項如下 . 鍍層 AZ150 (含) 以上 , 鋅花等級 C~E 目標D，避免鋅花晶界明顯後續造成烤漆點狀未塗漆。 (RMK00565) | 訂單:2503EFE040/001 CCQC <品檢備註> 事項如下 . 【捲取】注意！本單為直立式包裝。禁用STAGGER捲取送包裝！送RCL重處理例外。 (RMK00512) | 訂單:2503EFE040/001 TOL 無 <生產備註> 事項 |  | 訂單 2503EFE040/001 修改記錄如下: 20250224 16:53:04 (22021) 退火碼: >> H2, 用途碼: >> COG007, 背面標示: >> S000, 訂單背面顏色(五碼): >> BW4CY, 背面漆膜厚: >> 12.5, 背面漆塗漆型式幾塗幾烤: >> 2, 鉻酸鹽: >> Z, 訂單厚度: >> 0.015, 訂單重: >> 30, 重量容許率(下限): >> 10, 重量容許率(上限): >> 10, 訂單寬度: >> 40.875, 鍍製方式: >> AC, 鋼捲內徑: >> 508, 鋼捲下限重: >> 3, 鋼捲上限重: >> 4.5, 壓花條件碼: >> -, 表面花紋: >> R, 綠色識別碼: >> -, 印刷輥號: >> -, 產品代碼: >> PPGL, 皮膜碼: >> -, 單位別: >> I, 油品種類: >> Z, 塗油量: >> Z, 包裝代碼: >> E0 , 保護膜碼: >> -, 客戶試片取樣型式: >> -, 調質碼: >> S, 套筒碼: >> P , 規格: >> A792SSGR80, 製造標準: >> ASTM, 表面處理劑種類: >> Z, 表面處理劑塗佈量: >> Z, 伸長率測試: >> N, 硬度測試碼: >> N, 抗拉強度測試: >> N, 降伏強度測試: >> N, 厚度變異: >> 0, 訂單正面顏色(五碼): >> SBT69, 正面漆膜厚: >> 25, 正面漆塗漆型式幾塗幾烤: >> 2, 修邊碼: >> Y, 重量碼: >> AW, 鋼捲捲向: >> I, 鍍層碼: >> AZ50, | F:保證1/2 ASTM 厚度公差 | [訂單訊息通知] 2025/03/10 上午 10:36:57 *** (秦大維 >> 通知 >> DongZe Wu) 訊息 : 本單客戶是設定1/2 ASTM ，那訂單備註中"THICKNESS - (AIM - 2%)"...根本沒意義 [訂單訊息通知] 2025/03/10 上午 10:41:02 *** (秦大維 >> 通知 >> DongZe Wu) 訊息 : SBT694 是超耐候，你下超保固。高品低用 TDCC會PASS過！若你有異議再提退單--->訂單檢核完請看一下防呆的ALARM 內容
PPGL | 2503EFE042/001 |  | 1. 製造標準為MS、ASTM或銷新加坡之訂單，若無技術指定優先用料，請優先使用國內料，勿使用ANFEN (OFP00406)-{.不符.} | 1. 製造標準為MS、ASTM或銷新加坡之訂單，若無技術指定優先用料，請優先使用國內料，勿使用ANFEN (OFP00406)-{.不符.} 2. 【提醒】！本單為直立式包裝，嚴禁鍍鋅或烤漆後以STAGGER捲取 (OFP00451)-{.不符.} 3. ※超耐候一系列用途要確認是否有英制公差需求，有英制公差需求時選配碼用ON027※ (OFP00680)-{.不符.} 4. 此經銷商有簽訂1/2厚度公差保證(無厚度變異),請調整冷軋與鍍鋅厚度公差管制範圍. 保證 ASTM 厚度公差 (OFP00180)-{.不符.} | 訂單:2503EFE042/001 CPL <生產備註> 事項如下 . 除HGI/ HGL 訂單邊緣不噴油. 其餘皆側緣噴油 (RMK00285) . 【美加訂單生產注意事項-CPL】1.客戶美加地區訂單實施修邊刀最大使用顆數上限(20顆) (RMK00717) . 【美加訂單生產注意事項-CPL】2.排程備註:注意修邊品質與毛邊 (RMK00717) . 【美加訂單生產注意事項-CPL】3.去毛邊輥的管制：兩側壓力均設定1.0 kg/cm2 (RMK00717) | 訂單:2503EFE042/001 CR1 <生產備註> 事項如下 . 此經銷商保證平均厚度在1/2厚度公差內，厚度量測NG時，如單位長度符合範圍，請放行 (RMK00402) . 此客戶保證平均厚度在1/2厚度公差內，厚度量測NG時，如單位長度符合範圍，請放行 (RMK00409) . 【美加訂單生產注意事項-CR】1.兩側各加開一個spot cooling增加冷卻效果。 (RMK00717) . 【美加訂單生產注意事項-CR】2.發生毛邊時，請降速生產減輕毛邊程度，暫留討論後再處置。 (RMK00717) | 訂單:2503EFE042/001 CR2 <生產備註> 事項如下 . 此經銷商保證平均厚度在1/2厚度公差內，厚度量測NG時，如單位長度符合範圍，請放行 (RMK00402) . 此客戶保證平均厚度在1/2厚度公差內，厚度量測NG時，如單位長度符合範圍，請放行 (RMK00409) . 【美加訂單生產注意事項-CR】1.兩側各加開一個spot cooling增加冷卻效果。 (RMK00717) . 【美加訂單生產注意事項-CR】2.發生毛邊時，請降速生產減輕毛邊程度，暫留討論後再處置。 (RMK00717) | 訂單:2503EFE042/001 CG1 <生產備註> 事項如下 . 鍍鋅表面不可有鋅痕、壓痕、凹陷、及刮傷 、應變痕等。 (RMK00054) . 此經銷商保證平均厚度在1/2厚度公差內，厚度量測NG時，如單位長度符合範圍，請放行 (RMK00402) . 此客戶保證平均厚度在1/2厚度公差內，厚度量測NG時，如單位長度符合範圍，請放行 (RMK00409) . 鍍層 AZ150 (含) 以上 , 鋅花等級 C~E 目標D，避免鋅花晶界明顯後續造成烤漆點狀未塗漆。 (RMK00565) . 【美加訂單生產注意事項-CG1】副操確認完回控制室後，於生產排程鋼號旁簽名紀錄，以利後續追查(該排程生產完，排程單將保留)。 (RMK00717) . 【美加訂單生產注意事項-CG1】中央段副操每顆銲道出Pot時觀察銲道同時，確認Beaver Tail與鋼板接觸之Guide Roll羊毛氈狀況，並適時添加潤滑油(避免乾掉)。 (RMK00717) | 訂單:2503EFE042/001 CG2 <生產備註> 事項如下 . 鍍鋅表面不可有鋅痕、壓痕、凹陷、及刮傷 、應變痕等。 (RMK00054) . 此經銷商保證平均厚度在1/2厚度公差內，厚度量測NG時，如單位長度符合範圍，請放行 (RMK00402) . 此客戶保證平均厚度在1/2厚度公差內，厚度量測NG時，如單位長度符合範圍，請放行 (RMK00409) . 鍍層 AZ150 (含) 以上 , 鋅花等級 C~E 目標D，避免鋅花晶界明顯後續造成烤漆點狀未塗漆。 (RMK00565) . 【美加訂單生產注意事項-CG2】1.使用SUB-NOZZLE (RMK00717) | 訂單:2503EFE042/001 CC1 <生產備註> 事項如下 . 正面面漆(20U)及正面總膜厚(25U)要求管制90%以上之膜厚,未達標準降級. (RMK00054) . 若背面面漆(20U)及背面總膜厚(25U)時要求管制90%以上之膜厚,未達標準降級 (RMK00054) . 面漆=18U(90%)~請購基準22U(110%),標準板總膜厚=5+20U(100%面漆). (RMK00054) . 30CM*全寬*留1塊給LAB及1塊給塗料商, (RMK00054) . 此經銷商保證平均厚度在1/2厚度公差內，厚度量測NG時，如單位長度符合範圍，請放行 (RMK00402) . 此客戶保證平均厚度在1/2厚度公差內，厚度量測NG時，如單位長度符合範圍，請放行 (RMK00409) . 【捲取】注意！本單為直立式包裝。禁用STAGGER捲取送包裝！送RCL重處理例外。 (RMK00512) . 【美加訂單生產注意事項-CCP】1.請烤漆入口依照正背面漆鋼捲投向規定進行鋼捲投入。 (RMK00717) . 【美加訂單生產注意事項-CCP】2.烤漆入口依照鋼捲投向規定進行鋼捲投入。(CR1/CG1 CR2/CG2-->正向入料。CR1/CG2 CR2/CG1-->反向入料) (RMK00717) . 【美加訂單生產注意事項-CCP】3.此訂單背面漆一律採Nature塗裝，塗裝黏度設定40秒以上 (RMK00717) | 訂單:2503EFE042/001 CC2 <生產備註> 事項如下 . 正面面漆(20U)及正面總膜厚(25U)要求管制90%以上之膜厚,未達標準降級. (RMK00054) . 若背面面漆(20U)及背面總膜厚(25U)時要求管制90%以上之膜厚,未達標準降級 (RMK00054) . 面漆=18U(90%)~請購基準22U(110%),標準板總膜厚=5+20U(100%面漆). (RMK00054) . 30CM*全寬*留1塊給LAB及1塊給塗料商, (RMK00054) . 此經銷商保證平均厚度在1/2厚度公差內，厚度量測NG時，如單位長度符合範圍，請放行 (RMK00402) . 此客戶保證平均厚度在1/2厚度公差內，厚度量測NG時，如單位長度符合範圍，請放行 (RMK00409) . 【捲取】注意！本單為直立式包裝。禁用STAGGER捲取送包裝！送RCL重處理例外。 (RMK00512) . 【美加訂單生產注意事項-CCP】1.請烤漆入口依照正背面漆鋼捲投向規定進行鋼捲投入。 (RMK00717) . 【美加訂單生產注意事項-CCP】2.烤漆入口依照鋼捲投向規定進行鋼捲投入。(CR1/CG1 CR2/CG2-->正向入料。CR1/CG2 CR2/CG1-->反向入料) (RMK00717) . 【美加訂單生產注意事項-CCP】3.此訂單背面漆一律採Nature塗裝，塗裝黏度設定40秒以上 (RMK00717) | 訂單:2503EFE042/001 RCL <生產備註> 事項如下 . 【捲取】注意！本單為直立式包裝。禁用STAGGER捲取送包裝！送RCL重處理例外。 (RMK00512) | 訂單:2503EFE042/001 CCPK 無 <生產備註> 事項 | 訂單:2503EFE042/001 CGQC <品檢備註> 事項如下 . 鍍層 AZ150 (含) 以上 , 鋅花等級 C~E 目標D，避免鋅花晶界明顯後續造成烤漆點狀未塗漆。 (RMK00565) | 訂單:2503EFE042/001 CCQC <品檢備註> 事項如下 . 【捲取】注意！本單為直立式包裝。禁用STAGGER捲取送包裝！送RCL重處理例外。 (RMK00512) | 訂單:2503EFE042/001 TOL 無 <生產備註> 事項 |  | 訂單 2503EFE042/001 修改記錄如下: 20250224 17:12:03 (22021) 退火碼: >> H2, 用途碼: >> COG007, 背面標示: >> S000, 訂單背面顏色(五碼): >> BW4CY, 背面漆膜厚: >> 12.5, 背面漆塗漆型式幾塗幾烤: >> 2, 鉻酸鹽: >> Z, 訂單厚度: >> 0.015, 訂單重: >> 20, 重量容許率(下限): >> 10, 重量容許率(上限): >> 10, 訂單寬度: >> 40.875, 鍍製方式: >> AC, 鋼捲內徑: >> 508, 鋼捲下限重: >> 3, 鋼捲上限重: >> 4.5, 壓花條件碼: >> -, 表面花紋: >> R, 綠色識別碼: >> -, 印刷輥號: >> -, 產品代碼: >> PPGL, 皮膜碼: >> -, 單位別: >> I, 油品種類: >> Z, 塗油量: >> Z, 包裝代碼: >> E0 , 保護膜碼: >> -, 客戶試片取樣型式: >> -, 調質碼: >> S, 套筒碼: >> P , 規格: >> A792SSGR80, 製造標準: >> ASTM, 表面處理劑種類: >> Z, 表面處理劑塗佈量: >> Z, 伸長率測試: >> N, 硬度測試碼: >> N, 抗拉強度測試: >> N, 降伏強度測試: >> N, 厚度變異: >> 0, 訂單正面顏色(五碼): >> SBT69, 正面漆膜厚: >> 25, 正面漆塗漆型式幾塗幾烤: >> 2, 修邊碼: >> Y, 重量碼: >> AW, 鋼捲捲向: >> O, 鍍層碼: >> AZ50, 20250307 08:40:48 (22021) 用途碼: COG007 >> COG003, | F:保證1/2 ASTM 厚度公差
PPGL | 2503EFE057/001 | 1. COG016-屋頂(PE保固年限20Y)-VALSPAR 有限定塗料供應商請注意 (OFP00727)-{.不符.} | 1. 製造標準為MS、ASTM或銷新加坡之訂單，若無技術指定優先用料，請優先使用國內料，勿使用ANFEN (OFP00406)-{.不符.} | 1. 製造標準為MS、ASTM或銷新加坡之訂單，若無技術指定優先用料，請優先使用國內料，勿使用ANFEN (OFP00406)-{.不符.} 2. COG016-屋頂(PE保固年限20Y)-VALSPAR 有限定塗料供應商請注意 (OFP00727)-{.不符.} 3. 用途別對應選配碼不符 (用途碼:COG016, 選配碼:- 不符)(OFP00030)-{.不符.} 4. 此經銷商有簽訂1/2厚度公差保證(無厚度變異),請調整冷軋與鍍鋅厚度公差管制範圍. 保證 ASTM 厚度公差 (OFP00180)-{.不符.} | 訂單:2503EFE057/001 CPL <生產備註> 事項如下 . 除HGI/ HGL 訂單邊緣不噴油. 其餘皆側緣噴油 (RMK00285) . 【美加訂單生產注意事項-CPL】1.客戶美加地區訂單實施修邊刀最大使用顆數上限(20顆) (RMK00717) . 【美加訂單生產注意事項-CPL】2.排程備註:注意修邊品質與毛邊 (RMK00717) . 【美加訂單生產注意事項-CPL】3.去毛邊輥的管制：兩側壓力均設定1.0 kg/cm2 (RMK00717) | 訂單:2503EFE057/001 CR1 <生產備註> 事項如下 . 【美加訂單生產注意事項-CR】1.兩側各加開一個spot cooling增加冷卻效果。 (RMK00717) . 【美加訂單生產注意事項-CR】2.發生毛邊時，請降速生產減輕毛邊程度，暫留討論後再處置。 (RMK00717) | 訂單:2503EFE057/001 CR2 <生產備註> 事項如下 . 【美加訂單生產注意事項-CR】1.兩側各加開一個spot cooling增加冷卻效果。 (RMK00717) . 【美加訂單生產注意事項-CR】2.發生毛邊時，請降速生產減輕毛邊程度，暫留討論後再處置。 (RMK00717) | 訂單:2503EFE057/001 CG1 <生產備註> 事項如下 . 鍍層 AZ150 (含) 以上 , 鋅花等級 C~E 目標D，避免鋅花晶界明顯後續造成烤漆點狀未塗漆。 (RMK00565) . 鍍鋅表面不可有鋅痕、壓痕、凹陷、及刮傷 、應變痕等。 (RMK00702) . 【美加訂單生產注意事項-CG1】副操確認完回控制室後，於生產排程鋼號旁簽名紀錄，以利後續追查(該排程生產完，排程單將保留)。 (RMK00717) . 【美加訂單生產注意事項-CG1】中央段副操每顆銲道出Pot時觀察銲道同時，確認Beaver Tail與鋼板接觸之Guide Roll羊毛氈狀況，並適時添加潤滑油(避免乾掉)。 (RMK00717) | 訂單:2503EFE057/001 CG2 <生產備註> 事項如下 . 鍍層 AZ150 (含) 以上 , 鋅花等級 C~E 目標D，避免鋅花晶界明顯後續造成烤漆點狀未塗漆。 (RMK00565) . 鍍鋅表面不可有鋅痕、壓痕、凹陷、及刮傷 、應變痕等。 (RMK00702) . 【美加訂單生產注意事項-CG2】1.使用SUB-NOZZLE (RMK00717) | 訂單:2503EFE057/001 CC1 <生產備註> 事項如下 . 【抽氣量】白色系在CC1生產時,FINISH抽氣量請設定250,如生產中發生色差b值異常升高,請股長再加大抽氣量因應 (RMK00560) . 【塗料扣重注意】Valspar 扣重為 200 Kg (RMK00697) . 30CM*全寬*留1塊給LAB及1塊給塗料商, (RMK00702) . 【VALSPAR】色碼第六碼"3" 面漆塗佈量≧90％，總塗佈量管制≧ 93% (RMK00702) . 【美加訂單生產注意事項-CCP】1.請烤漆入口依照正背面漆鋼捲投向規定進行鋼捲投入。 (RMK00717) . 【美加訂單生產注意事項-CCP】2.烤漆入口依照鋼捲投向規定進行鋼捲投入。(CR1/CG1 CR2/CG2-->正向入料。CR1/CG2 CR2/CG1-->反向入料) (RMK00717) . 【美加訂單生產注意事項-CCP】3.此訂單背面漆一律採Nature塗裝，塗裝黏度設定40秒以上 (RMK00717) | 訂單:2503EFE057/001 CC2 <生產備註> 事項如下 . 【抽氣量】白色系在CC1生產時,FINISH抽氣量請設定250,如生產中發生色差b值異常升高,請股長再加大抽氣量因應 (RMK00560) . 【塗料扣重注意】Valspar 扣重為 200 Kg (RMK00697) . 30CM*全寬*留1塊給LAB及1塊給塗料商, (RMK00702) . 【VALSPAR】色碼第六碼"3" 面漆塗佈量≧90％，總塗佈量管制≧ 93% (RMK00702) . 【美加訂單生產注意事項-CCP】1.請烤漆入口依照正背面漆鋼捲投向規定進行鋼捲投入。 (RMK00717) . 【美加訂單生產注意事項-CCP】2.烤漆入口依照鋼捲投向規定進行鋼捲投入。(CR1/CG1 CR2/CG2-->正向入料。CR1/CG2 CR2/CG1-->反向入料) (RMK00717) . 【美加訂單生產注意事項-CCP】3.此訂單背面漆一律採Nature塗裝，塗裝黏度設定40秒以上 (RMK00717) | 訂單:2503EFE057/001 RCL 無 <生產備註> 事項 | 訂單:2503EFE057/001 CCPK 無 <生產備註> 事項 | 訂單:2503EFE057/001 CGQC <品檢備註> 事項如下 . 鍍層 AZ150 (含) 以上 , 鋅花等級 C~E 目標D，避免鋅花晶界明顯後續造成烤漆點狀未塗漆。 (RMK00565) . 鍍鋅表面不可有鋅痕、壓痕、凹陷、及刮傷 、應變痕等。 (RMK00702) | 訂單:2503EFE057/001 CCQC <品檢備註> 事項如下 . 30CM*全寬*留1塊給LAB及1塊給塗料商, (RMK00702) . 【VALSPAR】色碼第六碼"3" 面漆塗佈量≧90％，總塗佈量管制≧ 93% (RMK00702) | 訂單:2503EFE057/001 TOL 無 <生產備註> 事項 |  | 訂單 2503EFE057/001 修改記錄如下: 20250328 08:23:48 (22021) 退火碼: >> H2, 用途碼: >> COG001, 背面標示: >> S000, 訂單背面顏色(五碼): >> BW67Z, 背面漆膜厚: >> 12.5, 背面漆塗漆型式幾塗幾烤: >> 2, 鉻酸鹽: >> Z, 訂單厚度: >> 0.0188, 訂單重: >> 140, 重量容許率(下限): >> 10, 重量容許率(上限): >> 10, 訂單寬度: >> 42.75, 鍍製方式: >> AC, 鋼捲內徑: >> 508, 鋼捲下限重: >> 4.5, 鋼捲上限重: >> 7.26, 壓花條件碼: >> -, 表面花紋: >> R, 綠色識別碼: >> -, 印刷輥號: >> -, 產品代碼: >> PPGL, 皮膜碼: >> -, 單位別: >> I, 油品種類: >> Z, 塗油量: >> Z, 包裝代碼: >> P7 , 保護膜碼: >> -, 客戶試片取樣型式: >> -, 調質碼: >> S, 套筒碼: >> P , 規格: >> A792SSGR80, 製造標準: >> ASTM, 表面處理劑種類: >> Z, 表面處理劑塗佈量: >> Z, 伸長率測試: >> N, 硬度測試碼: >> N, 抗拉強度測試: >> N, 降伏強度測試: >> N, 訂單正面顏色(五碼): >> 1WV3T, 正面漆膜厚: >> 25, 正面漆塗漆型式幾塗幾烤: >> 2, 修邊碼: >> Y, 重量碼: >> AW, 鋼捲捲向: >> O, 鍍層碼: >> AZ50, 20250328 08:24:18 (22021) 用途碼: COG001 >> COG014, 20250328 08:24:37 (22021) 用途碼: COG014 >> COG016, | F:保證1/2 ASTM 厚度公差
PPGL | 2503EFE061/001 |  | 1. 製造標準為MS、ASTM或銷新加坡之訂單，若無技術指定優先用料，請優先使用國內料，勿使用ANFEN (OFP00406)-{.不符.} | 1. 製造標準為MS、ASTM或銷新加坡之訂單，若無技術指定優先用料，請優先使用國內料，勿使用ANFEN (OFP00406)-{.不符.} 2. 【提醒】！本單為直立式包裝，嚴禁鍍鋅或烤漆後以STAGGER捲取 (OFP00451)-{.不符.} 3. ※超耐候一系列用途要確認是否有英制公差需求，有英制公差需求時選配碼用ON027※ (OFP00680)-{.不符.} 4. 此經銷商有簽訂1/2厚度公差保證(無厚度變異),請調整冷軋與鍍鋅厚度公差管制範圍. 保證 ASTM 厚度公差 (OFP00180)-{.不符.} | 訂單:2503EFE061/001 CPL <生產備註> 事項如下 . 除HGI/ HGL 訂單邊緣不噴油. 其餘皆側緣噴油 (RMK00285) . 【美加訂單生產注意事項-CPL】1.客戶美加地區訂單實施修邊刀最大使用顆數上限(20顆) (RMK00717) . 【美加訂單生產注意事項-CPL】2.排程備註:注意修邊品質與毛邊 (RMK00717) . 【美加訂單生產注意事項-CPL】3.去毛邊輥的管制：兩側壓力均設定1.0 kg/cm2 (RMK00717) | 訂單:2503EFE061/001 CR1 <生產備註> 事項如下 . 此經銷商保證平均厚度在1/2厚度公差內，厚度量測NG時，如單位長度符合範圍，請放行 (RMK00402) . 此客戶保證平均厚度在1/2厚度公差內，厚度量測NG時，如單位長度符合範圍，請放行 (RMK00409) . 【美加訂單生產注意事項-CR】1.兩側各加開一個spot cooling增加冷卻效果。 (RMK00717) . 【美加訂單生產注意事項-CR】2.發生毛邊時，請降速生產減輕毛邊程度，暫留討論後再處置。 (RMK00717) | 訂單:2503EFE061/001 CR2 <生產備註> 事項如下 . 此經銷商保證平均厚度在1/2厚度公差內，厚度量測NG時，如單位長度符合範圍，請放行 (RMK00402) . 此客戶保證平均厚度在1/2厚度公差內，厚度量測NG時，如單位長度符合範圍，請放行 (RMK00409) . 【美加訂單生產注意事項-CR】1.兩側各加開一個spot cooling增加冷卻效果。 (RMK00717) . 【美加訂單生產注意事項-CR】2.發生毛邊時，請降速生產減輕毛邊程度，暫留討論後再處置。 (RMK00717) | 訂單:2503EFE061/001 CG1 <生產備註> 事項如下 . 鍍鋅表面不可有鋅痕、壓痕、凹陷、及刮傷 、應變痕等。 (RMK00054) . 此經銷商保證平均厚度在1/2厚度公差內，厚度量測NG時，如單位長度符合範圍，請放行 (RMK00402) . 此客戶保證平均厚度在1/2厚度公差內，厚度量測NG時，如單位長度符合範圍，請放行 (RMK00409) . 鍍層 AZ150 (含) 以上 , 鋅花等級 C~E 目標D，避免鋅花晶界明顯後續造成烤漆點狀未塗漆。 (RMK00565) . 【美加訂單生產注意事項-CG1】副操確認完回控制室後，於生產排程鋼號旁簽名紀錄，以利後續追查(該排程生產完，排程單將保留)。 (RMK00717) . 【美加訂單生產注意事項-CG1】中央段副操每顆銲道出Pot時觀察銲道同時，確認Beaver Tail與鋼板接觸之Guide Roll羊毛氈狀況，並適時添加潤滑油(避免乾掉)。 (RMK00717) | 訂單:2503EFE061/001 CG2 <生產備註> 事項如下 . 鍍鋅表面不可有鋅痕、壓痕、凹陷、及刮傷 、應變痕等。 (RMK00054) . 此經銷商保證平均厚度在1/2厚度公差內，厚度量測NG時，如單位長度符合範圍，請放行 (RMK00402) . 此客戶保證平均厚度在1/2厚度公差內，厚度量測NG時，如單位長度符合範圍，請放行 (RMK00409) . 鍍層 AZ150 (含) 以上 , 鋅花等級 C~E 目標D，避免鋅花晶界明顯後續造成烤漆點狀未塗漆。 (RMK00565) . 【美加訂單生產注意事項-CG2】1.使用SUB-NOZZLE (RMK00717) | 訂單:2503EFE061/001 CC1 <生產備註> 事項如下 . 正面面漆(20U)及正面總膜厚(25U)要求管制90%以上之膜厚,未達標準降級. (RMK00054) . 若背面面漆(20U)及背面總膜厚(25U)時要求管制90%以上之膜厚,未達標準降級 (RMK00054) . 面漆=18U(90%)~請購基準22U(110%),標準板總膜厚=5+20U(100%面漆). (RMK00054) . 30CM*全寬*留1塊給LAB及1塊給塗料商, (RMK00054) . 此經銷商保證平均厚度在1/2厚度公差內，厚度量測NG時，如單位長度符合範圍，請放行 (RMK00402) . 此客戶保證平均厚度在1/2厚度公差內，厚度量測NG時，如單位長度符合範圍，請放行 (RMK00409) . 【捲取】注意！本單為直立式包裝。禁用STAGGER捲取送包裝！送RCL重處理例外。 (RMK00512) . 【美加訂單生產注意事項-CCP】1.請烤漆入口依照正背面漆鋼捲投向規定進行鋼捲投入。 (RMK00717) . 【美加訂單生產注意事項-CCP】2.烤漆入口依照鋼捲投向規定進行鋼捲投入。(CR1/CG1 CR2/CG2-->正向入料。CR1/CG2 CR2/CG1-->反向入料) (RMK00717) . 【美加訂單生產注意事項-CCP】3.此訂單背面漆一律採Nature塗裝，塗裝黏度設定40秒以上 (RMK00717) | 訂單:2503EFE061/001 CC2 <生產備註> 事項如下 . 正面面漆(20U)及正面總膜厚(25U)要求管制90%以上之膜厚,未達標準降級. (RMK00054) . 若背面面漆(20U)及背面總膜厚(25U)時要求管制90%以上之膜厚,未達標準降級 (RMK00054) . 面漆=18U(90%)~請購基準22U(110%),標準板總膜厚=5+20U(100%面漆). (RMK00054) . 30CM*全寬*留1塊給LAB及1塊給塗料商, (RMK00054) . 此經銷商保證平均厚度在1/2厚度公差內，厚度量測NG時，如單位長度符合範圍，請放行 (RMK00402) . 此客戶保證平均厚度在1/2厚度公差內，厚度量測NG時，如單位長度符合範圍，請放行 (RMK00409) . 【捲取】注意！本單為直立式包裝。禁用STAGGER捲取送包裝！送RCL重處理例外。 (RMK00512) . 【美加訂單生產注意事項-CCP】1.請烤漆入口依照正背面漆鋼捲投向規定進行鋼捲投入。 (RMK00717) . 【美加訂單生產注意事項-CCP】2.烤漆入口依照鋼捲投向規定進行鋼捲投入。(CR1/CG1 CR2/CG2-->正向入料。CR1/CG2 CR2/CG1-->反向入料) (RMK00717) . 【美加訂單生產注意事項-CCP】3.此訂單背面漆一律採Nature塗裝，塗裝黏度設定40秒以上 (RMK00717) | 訂單:2503EFE061/001 RCL <生產備註> 事項如下 . 【捲取】注意！本單為直立式包裝。禁用STAGGER捲取送包裝！送RCL重處理例外。 (RMK00512) | 訂單:2503EFE061/001 CCPK 無 <生產備註> 事項 | 訂單:2503EFE061/001 CGQC <品檢備註> 事項如下 . 鍍層 AZ150 (含) 以上 , 鋅花等級 C~E 目標D，避免鋅花晶界明顯後續造成烤漆點狀未塗漆。 (RMK00565) | 訂單:2503EFE061/001 CCQC <品檢備註> 事項如下 . 【捲取】注意！本單為直立式包裝。禁用STAGGER捲取送包裝！送RCL重處理例外。 (RMK00512) | 訂單:2503EFE061/001 TOL 無 <生產備註> 事項 |  | 訂單 2503EFE061/001 修改記錄如下: 20250306 14:09:59 (22021) 退火碼: >> H2, 用途碼: >> COG007, 背面標示: >> S000, 訂單背面顏色(五碼): >> BW4CY, 背面漆膜厚: >> 12.5, 背面漆塗漆型式幾塗幾烤: >> 2, 鉻酸鹽: >> Z, 訂單厚度: >> 0.015, 訂單重: >> 20, 重量容許率(下限): >> 10, 重量容許率(上限): >> 10, 訂單寬度: >> 40.875, 鍍製方式: >> AC, 鋼捲內徑: >> 508, 鋼捲下限重: >> 3, 鋼捲上限重: >> 4.5, 壓花條件碼: >> -, 表面花紋: >> R, 綠色識別碼: >> -, 印刷輥號: >> -, 產品代碼: >> PPGL, 皮膜碼: >> -, 單位別: >> I, 油品種類: >> Z, 塗油量: >> Z, 包裝代碼: >> E0 , 保護膜碼: >> -, 客戶試片取樣型式: >> -, 調質碼: >> S, 套筒碼: >> P , 規格: >> A792SSGR80, 製造標準: >> ASTM, 表面處理劑種類: >> Z, 表面處理劑塗佈量: >> Z, 伸長率測試: >> N, 硬度測試碼: >> N, 抗拉強度測試: >> N, 降伏強度測試: >> N, 厚度變異: >> 0, 訂單正面顏色(五碼): >> SBH4Y, 正面漆膜厚: >> 25, 正面漆塗漆型式幾塗幾烤: >> 2, 修邊碼: >> Y, 重量碼: >> AW, 鋼捲捲向: >> I, 鍍層碼: >> AZ50, 20250306 14:10:15 (22021) 用途碼: COG007 >> COG003, 20250306 14:17:02 (22021) 訂單重: 20 >> 40, | F:保證1/2 ASTM 厚度公差 | [訂單訊息通知] 2025/03/10 上午 11:14:06 *** (秦大維 >> 通知 >> DongZe Wu) 訊息 : 本單客戶是設定1/2 ASTM ，那訂單備註中"THICKNESS - (AIM - 2%)"...根本沒意義
PPGL | 2503EFE063/005 | 1. 避免客戶下單用途別與色碼不符 (用途碼:COA001, 正面色碼:1V3804 不符)(OFP00029)-{.不符.} | 1. 製造標準為MS、ASTM或銷新加坡之訂單，若無技術指定優先用料，請優先使用國內料，勿使用ANFEN (OFP00406)-{.不符.} | 1. 製造標準為MS、ASTM或銷新加坡之訂單，若無技術指定優先用料，請優先使用國內料，勿使用ANFEN (OFP00406)-{.不符.} 2. 【提醒】！本單為直立式包裝，嚴禁鍍鋅或烤漆後以STAGGER捲取 (OFP00451)-{.不符.} 3. 此經銷商有簽訂1/2厚度公差保證(無厚度變異),請調整冷軋與鍍鋅厚度公差管制範圍. 保證 ASTM 厚度公差 (OFP00180)-{.不符.} | 訂單:2503EFE063/005 CPL <生產備註> 事項如下 . 除HGI/ HGL 訂單邊緣不噴油. 其餘皆側緣噴油 (RMK00285) | 訂單:2503EFE063/005 CR1 <生產備註> 事項如下 . 完軋寬度超出管制值上限≦2mm時,冷軋繼續生產並填寫品質異常通報單給鍍鋅線,以便調整張力與板溫 (RMK00278) . 此經銷商保證平均厚度在1/2厚度公差內，厚度量測NG時，如單位長度符合範圍，請放行 (RMK00402) | 訂單:2503EFE063/005 CR2 <生產備註> 事項如下 . 完軋寬度超出管制值上限≦2mm時,冷軋繼續生產並填寫品質異常通報單給鍍鋅線,以便調整張力與板溫 (RMK00278) . 此經銷商保證平均厚度在1/2厚度公差內，厚度量測NG時，如單位長度符合範圍，請放行 (RMK00402) | 訂單:2503EFE063/005 CG1 <生產備註> 事項如下 . 此經銷商保證平均厚度在1/2厚度公差內，厚度量測NG時，如單位長度符合範圍，請放行 (RMK00402) | 訂單:2503EFE063/005 CG2 <生產備註> 事項如下 . 此經銷商保證平均厚度在1/2厚度公差內，厚度量測NG時，如單位長度符合範圍，請放行 (RMK00402) | 訂單:2503EFE063/005 CC1 <生產備註> 事項如下 . 【留板】YCP 新色第一次生產！請留 "30 cm X全寬" 烤漆板一片。請貼標籤+寫YCP (RMK-E_CHIN) . 請出口主操加貼"請勿堆疊"標簽紅色 (RMK00317) . 因金屬粉塗裝捲取容易變形，請RCL重整後、包裝與倉庫一律放置SKID上防止變形 (RMK00317) . 此經銷商保證平均厚度在1/2厚度公差內，厚度量測NG時，如單位長度符合範圍，請放行 (RMK00402) . 【捲取】注意！本單為直立式包裝。禁用STAGGER捲取送包裝！送RCL重處理例外。 (RMK00512) . 【LS管制】生產線速度以 60mpm 生產以防板面起泡 (RMK00725) | 訂單:2503EFE063/005 CC2 <生產備註> 事項如下 . 【留板】YCP 新色第一次生產！請留 "30 cm X全寬" 烤漆板一片。請貼標籤+寫YCP (RMK-E_CHIN) . 請出口主操加貼"請勿堆疊"標簽紅色 (RMK00317) . 因金屬粉塗裝捲取容易變形，請RCL重整後、包裝與倉庫一律放置SKID上防止變形 (RMK00317) . 此經銷商保證平均厚度在1/2厚度公差內，厚度量測NG時，如單位長度符合範圍，請放行 (RMK00402) . 【捲取】注意！本單為直立式包裝。禁用STAGGER捲取送包裝！送RCL重處理例外。 (RMK00512) . 【LS管制】生產線速度以 60mpm 生產以防板面起泡 (RMK00725) | 訂單:2503EFE063/005 RCL <生產備註> 事項如下 . 因金屬粉塗裝捲取容易變形，請RCL重整後、包裝與倉庫一律放置SKID上防止變形 (RMK00317) . 【捲取】注意！本單為直立式包裝。禁用STAGGER捲取送包裝！送RCL重處理例外。 (RMK00512) | 訂單:2503EFE063/005 CCPK <生產備註> 事項如下 . 因金屬粉塗裝捲取容易變形，請RCL重整後、包裝與倉庫一律放置SKID上防止變形 (RMK00317) | 訂單:2503EFE063/005 CGQC 無 <品檢備註> 事項 | 訂單:2503EFE063/005 CCQC <品檢備註> 事項如下 . 【留板】YCP 新色第一次生產！請留 "30 cm X全寬" 烤漆板一片。請貼標籤+寫YCP (RMK-E_CHIN) . 因金屬粉塗裝捲取容易變形，請RCL重整後、包裝與倉庫一律放置SKID上防止變形 (RMK00317) . 【捲取】注意！本單為直立式包裝。禁用STAGGER捲取送包裝！送RCL重處理例外。 (RMK00512) . 【LS管制】生產線速度以 60mpm 生產以防板面起泡 (RMK00725) | 訂單:2503EFE063/005 TOL 無 <生產備註> 事項 | 【留板】YCP 新色第一次生產！請留 "30 cm X全寬" 烤漆板一片。請貼標籤+寫YCP^^/CC1/CC2/CCQC/^^ <<.E_CHIN 2025/03/11 10:17.>> | 訂單 2503EFE063/005 修改記錄如下: 20250307 16:42:50 (06023) 退火碼: >> S1, 用途碼: >> COA001, 背面標示: >> C852, 訂單背面顏色(五碼): >> BW70Z, 背面漆膜厚: >> NOM, 背面漆塗漆型式幾塗幾烤: >> 2, 鉻酸鹽: >> Z, 訂單厚度: >> 0.47, 訂單重: >> 35, 重量容許率(下限): >> 10, 重量容許率(上限): >> 10, 訂單寬度: >> 914, 鍍製方式: >> AC, 鋼捲內徑: >> 508, 鋼捲下限重: >> 2.5, 鋼捲上限重: >> 5, 壓花條件碼: >> -, 表面花紋: >> R, 綠色識別碼: >> -, 印刷輥號: >> -, 產品代碼: >> PPGL, 皮膜碼: >> -, 單位別: >> M, 油品種類: >> Z, 塗油量: >> Z, 包裝代碼: >> E0 , 保護膜碼: >> -, 客戶試片取樣型式: >> -, 調質碼: >> S, 套筒碼: >> N , 規格: >> A792MSSGR275, 製造標準: >> ASTM, 表面處理劑種類: >> Z, 表面處理劑塗佈量: >> Z, 伸長率測試: >> N, 硬度測試碼: >> N, 抗拉強度測試: >> N, 降伏強度測試: >> N, 厚度變異: >> 0, 訂單正面顏色(五碼): >> 1V380, 正面漆膜厚: >> 25, 正面漆塗漆型式幾塗幾烤: >> 2, 修邊碼: >> Y, 重量碼: >> AW, 鋼捲捲向: >> O, 鍍層碼: >> AZM150, | *:
PPGL | 2503EFE064/001 |  | 1. 製造標準為MS、ASTM或銷新加坡之訂單，若無技術指定優先用料，請優先使用國內料，勿使用ANFEN (OFP00406)-{.不符.} | 1. 確認訂單是否：英制+要求寬度公差（參考165EFE045 ）--->底材必須特設定 (OFP00258)-{.不符.} 2. 製造標準為MS、ASTM或銷新加坡之訂單，若無技術指定優先用料，請優先使用國內料，勿使用ANFEN (OFP00406)-{.不符.} 3. 【提醒】！本單為直立式包裝，嚴禁鍍鋅或烤漆後以STAGGER捲取 (OFP00451)-{.不符.} 4. ※超耐候一系列用途要確認是否有英制公差需求，有英制公差需求時選配碼用ON027※ (OFP00680)-{.不符.} | 訂單:2503EFE064/001 CPL <生產備註> 事項如下 . 除HGI/ HGL 訂單邊緣不噴油. 其餘皆側緣噴油 (RMK00285) . 【美加訂單生產注意事項-CPL】1.客戶美加地區訂單實施修邊刀最大使用顆數上限(20顆) (RMK00717) . 【美加訂單生產注意事項-CPL】2.排程備註:注意修邊品質與毛邊 (RMK00717) . 【美加訂單生產注意事項-CPL】3.去毛邊輥的管制：兩側壓力均設定1.0 kg/cm2 (RMK00717) | 訂單:2503EFE064/001 CR1 <生產備註> 事項如下 . 【美加訂單生產注意事項-CR】1.兩側各加開一個spot cooling增加冷卻效果。 (RMK00717) . 【美加訂單生產注意事項-CR】2.發生毛邊時，請降速生產減輕毛邊程度，暫留討論後再處置。 (RMK00717) | 訂單:2503EFE064/001 CR2 <生產備註> 事項如下 . 【美加訂單生產注意事項-CR】1.兩側各加開一個spot cooling增加冷卻效果。 (RMK00717) . 【美加訂單生產注意事項-CR】2.發生毛邊時，請降速生產減輕毛邊程度，暫留討論後再處置。 (RMK00717) | 訂單:2503EFE064/001 CG1 <生產備註> 事項如下 . 鍍鋅表面不可有鋅痕、壓痕、凹陷、及刮傷 、應變痕等。 (RMK00054) . 鍍層 AZ150 (含) 以上 , 鋅花等級 C~E 目標D，避免鋅花晶界明顯後續造成烤漆點狀未塗漆。 (RMK00565) . 【美加訂單生產注意事項-CG1】副操確認完回控制室後，於生產排程鋼號旁簽名紀錄，以利後續追查(該排程生產完，排程單將保留)。 (RMK00717) . 【美加訂單生產注意事項-CG1】中央段副操每顆銲道出Pot時觀察銲道同時，確認Beaver Tail與鋼板接觸之Guide Roll羊毛氈狀況，並適時添加潤滑油(避免乾掉)。 (RMK00717) | 訂單:2503EFE064/001 CG2 <生產備註> 事項如下 . 鍍鋅表面不可有鋅痕、壓痕、凹陷、及刮傷 、應變痕等。 (RMK00054) . 鍍層 AZ150 (含) 以上 , 鋅花等級 C~E 目標D，避免鋅花晶界明顯後續造成烤漆點狀未塗漆。 (RMK00565) . 【美加訂單生產注意事項-CG2】1.使用SUB-NOZZLE (RMK00717) | 訂單:2503EFE064/001 CC1 <生產備註> 事項如下 . 正面面漆(20U)及正面總膜厚(25U)要求管制90%以上之膜厚,未達標準降級. (RMK00054) . 若背面面漆(20U)及背面總膜厚(25U)時要求管制90%以上之膜厚,未達標準降級 (RMK00054) . 面漆=18U(90%)~請購基準22U(110%),標準板總膜厚=5+20U(100%面漆). (RMK00054) . 30CM*全寬*留1塊給LAB及1塊給塗料商, (RMK00054) . 【捲取】注意！本單為直立式包裝。禁用STAGGER捲取送包裝！送RCL重處理例外。 (RMK00512) . 【抽氣量】白色系在CC1生產時,FINISH抽氣量請設定250,如生產中發生色差b值異常升高,請股長再加大抽氣量因應 (RMK00560) . 【美加訂單生產注意事項-CCP】1.請烤漆入口依照正背面漆鋼捲投向規定進行鋼捲投入。 (RMK00717) . 【美加訂單生產注意事項-CCP】2.烤漆入口依照鋼捲投向規定進行鋼捲投入。(CR1/CG1 CR2/CG2-->正向入料。CR1/CG2 CR2/CG1-->反向入料) (RMK00717) . 【美加訂單生產注意事項-CCP】3.此訂單背面漆一律採Nature塗裝，塗裝黏度設定40秒以上 (RMK00717) | 訂單:2503EFE064/001 CC2 <生產備註> 事項如下 . 正面面漆(20U)及正面總膜厚(25U)要求管制90%以上之膜厚,未達標準降級. (RMK00054) . 若背面面漆(20U)及背面總膜厚(25U)時要求管制90%以上之膜厚,未達標準降級 (RMK00054) . 面漆=18U(90%)~請購基準22U(110%),標準板總膜厚=5+20U(100%面漆). (RMK00054) . 30CM*全寬*留1塊給LAB及1塊給塗料商, (RMK00054) . 【捲取】注意！本單為直立式包裝。禁用STAGGER捲取送包裝！送RCL重處理例外。 (RMK00512) . 【抽氣量】白色系在CC1生產時,FINISH抽氣量請設定250,如生產中發生色差b值異常升高,請股長再加大抽氣量因應 (RMK00560) . 【美加訂單生產注意事項-CCP】1.請烤漆入口依照正背面漆鋼捲投向規定進行鋼捲投入。 (RMK00717) . 【美加訂單生產注意事項-CCP】2.烤漆入口依照鋼捲投向規定進行鋼捲投入。(CR1/CG1 CR2/CG2-->正向入料。CR1/CG2 CR2/CG1-->反向入料) (RMK00717) . 【美加訂單生產注意事項-CCP】3.此訂單背面漆一律採Nature塗裝，塗裝黏度設定40秒以上 (RMK00717) | 訂單:2503EFE064/001 RCL <生產備註> 事項如下 . 【捲取】注意！本單為直立式包裝。禁用STAGGER捲取送包裝！送RCL重處理例外。 (RMK00512) | 訂單:2503EFE064/001 CCPK 無 <生產備註> 事項 | 訂單:2503EFE064/001 CGQC <品檢備註> 事項如下 . 鍍層 AZ150 (含) 以上 , 鋅花等級 C~E 目標D，避免鋅花晶界明顯後續造成烤漆點狀未塗漆。 (RMK00565) | 訂單:2503EFE064/001 CCQC <品檢備註> 事項如下 . 【捲取】注意！本單為直立式包裝。禁用STAGGER捲取送包裝！送RCL重處理例外。 (RMK00512) | 訂單:2503EFE064/001 TOL 無 <生產備註> 事項 |  | 訂單 2503EFE064/001 修改記錄如下: 20250311 17:19:35 (22021) 退火碼: >> H2, 用途碼: >> COG003, 背面標示: >> S000, 訂單背面顏色(五碼): >> BW4CY, 背面漆膜厚: >> 12.5, 背面漆塗漆型式幾塗幾烤: >> 2, 鉻酸鹽: >> Z, 訂單厚度: >> 0.0142, 訂單重: >> 40, 重量容許率(下限): >> 10, 重量容許率(上限): >> 10, 訂單寬度: >> 40.875, 鍍製方式: >> AC, 鋼捲內徑: >> 508, 鋼捲下限重: >> 2.73, 鋼捲上限重: >> 4.54, 壓花條件碼: >> -, 表面花紋: >> R, 綠色識別碼: >> -, 印刷輥號: >> -, 產品代碼: >> PPGL, 皮膜碼: >> -, 單位別: >> I, 油品種類: >> Z, 塗油量: >> Z, 包裝代碼: >> E0 , 保護膜碼: >> -, 客戶試片取樣型式: >> -, 調質碼: >> S, 套筒碼: >> P , 規格: >> A792SSGR80, 製造標準: >> ASTM, 表面處理劑種類: >> Z, 表面處理劑塗佈量: >> Z, 伸長率測試: >> N, 硬度測試碼: >> N, 抗拉強度測試: >> N, 降伏強度測試: >> N, 厚度變異: >> 0, 訂單正面顏色(五碼): >> SWH5Z, 正面漆膜厚: >> 25, 正面漆塗漆型式幾塗幾烤: >> 2, 修邊碼: >> Y, 重量碼: >> AW, 鋼捲捲向: >> O, 鍍層碼: >> AZ50, | *: | [訂單訊息通知] 2025/04/08 1:24:26 PM 訂單訊息通知 (秦大維 >> 通知 >> DongZe Wu) 訂單訊息 : 本單單位長度管制範圍：1.796～2.031 lb/ft，訂單中備註：FLATNESS : AIMING 1.9~1.95 LB/FT TDCC 不作任何形式承諾
PPGL | 2503EFE064/002 |  | 1. 製造標準為MS、ASTM或銷新加坡之訂單，若無技術指定優先用料，請優先使用國內料，勿使用ANFEN (OFP00406)-{.不符.} | 1. 確認訂單是否：英制+要求寬度公差（參考165EFE045 ）--->底材必須特設定 (OFP00258)-{.不符.} 2. 製造標準為MS、ASTM或銷新加坡之訂單，若無技術指定優先用料，請優先使用國內料，勿使用ANFEN (OFP00406)-{.不符.} 3. 【提醒】！本單為直立式包裝，嚴禁鍍鋅或烤漆後以STAGGER捲取 (OFP00451)-{.不符.} 4. ※超耐候一系列用途要確認是否有英制公差需求，有英制公差需求時選配碼用ON027※ (OFP00680)-{.不符.} | 訂單:2503EFE064/002 CPL <生產備註> 事項如下 . 除HGI/ HGL 訂單邊緣不噴油. 其餘皆側緣噴油 (RMK00285) . 【美加訂單生產注意事項-CPL】1.客戶美加地區訂單實施修邊刀最大使用顆數上限(20顆) (RMK00717) . 【美加訂單生產注意事項-CPL】2.排程備註:注意修邊品質與毛邊 (RMK00717) . 【美加訂單生產注意事項-CPL】3.去毛邊輥的管制：兩側壓力均設定1.0 kg/cm2 (RMK00717) | 訂單:2503EFE064/002 CR1 <生產備註> 事項如下 . 【美加訂單生產注意事項-CR】1.兩側各加開一個spot cooling增加冷卻效果。 (RMK00717) . 【美加訂單生產注意事項-CR】2.發生毛邊時，請降速生產減輕毛邊程度，暫留討論後再處置。 (RMK00717) | 訂單:2503EFE064/002 CR2 <生產備註> 事項如下 . 【美加訂單生產注意事項-CR】1.兩側各加開一個spot cooling增加冷卻效果。 (RMK00717) . 【美加訂單生產注意事項-CR】2.發生毛邊時，請降速生產減輕毛邊程度，暫留討論後再處置。 (RMK00717) | 訂單:2503EFE064/002 CG1 <生產備註> 事項如下 . 鍍鋅表面不可有鋅痕、壓痕、凹陷、及刮傷 、應變痕等。 (RMK00054) . 鍍層 AZ150 (含) 以上 , 鋅花等級 C~E 目標D，避免鋅花晶界明顯後續造成烤漆點狀未塗漆。 (RMK00565) . 【美加訂單生產注意事項-CG1】副操確認完回控制室後，於生產排程鋼號旁簽名紀錄，以利後續追查(該排程生產完，排程單將保留)。 (RMK00717) . 【美加訂單生產注意事項-CG1】中央段副操每顆銲道出Pot時觀察銲道同時，確認Beaver Tail與鋼板接觸之Guide Roll羊毛氈狀況，並適時添加潤滑油(避免乾掉)。 (RMK00717) | 訂單:2503EFE064/002 CG2 <生產備註> 事項如下 . 鍍鋅表面不可有鋅痕、壓痕、凹陷、及刮傷 、應變痕等。 (RMK00054) . 鍍層 AZ150 (含) 以上 , 鋅花等級 C~E 目標D，避免鋅花晶界明顯後續造成烤漆點狀未塗漆。 (RMK00565) . 【美加訂單生產注意事項-CG2】1.使用SUB-NOZZLE (RMK00717) | 訂單:2503EFE064/002 CC1 <生產備註> 事項如下 . 正面面漆(20U)及正面總膜厚(25U)要求管制90%以上之膜厚,未達標準降級. (RMK00054) . 若背面面漆(20U)及背面總膜厚(25U)時要求管制90%以上之膜厚,未達標準降級 (RMK00054) . 面漆=18U(90%)~請購基準22U(110%),標準板總膜厚=5+20U(100%面漆). (RMK00054) . 30CM*全寬*留1塊給LAB及1塊給塗料商, (RMK00054) . 【捲取】注意！本單為直立式包裝。禁用STAGGER捲取送包裝！送RCL重處理例外。 (RMK00512) . 【美加訂單生產注意事項-CCP】1.請烤漆入口依照正背面漆鋼捲投向規定進行鋼捲投入。 (RMK00717) . 【美加訂單生產注意事項-CCP】2.烤漆入口依照鋼捲投向規定進行鋼捲投入。(CR1/CG1 CR2/CG2-->正向入料。CR1/CG2 CR2/CG1-->反向入料) (RMK00717) . 【美加訂單生產注意事項-CCP】3.此訂單背面漆一律採Nature塗裝，塗裝黏度設定40秒以上 (RMK00717) | 訂單:2503EFE064/002 CC2 <生產備註> 事項如下 . 正面面漆(20U)及正面總膜厚(25U)要求管制90%以上之膜厚,未達標準降級. (RMK00054) . 若背面面漆(20U)及背面總膜厚(25U)時要求管制90%以上之膜厚,未達標準降級 (RMK00054) . 面漆=18U(90%)~請購基準22U(110%),標準板總膜厚=5+20U(100%面漆). (RMK00054) . 30CM*全寬*留1塊給LAB及1塊給塗料商, (RMK00054) . 【捲取】注意！本單為直立式包裝。禁用STAGGER捲取送包裝！送RCL重處理例外。 (RMK00512) . 【美加訂單生產注意事項-CCP】1.請烤漆入口依照正背面漆鋼捲投向規定進行鋼捲投入。 (RMK00717) . 【美加訂單生產注意事項-CCP】2.烤漆入口依照鋼捲投向規定進行鋼捲投入。(CR1/CG1 CR2/CG2-->正向入料。CR1/CG2 CR2/CG1-->反向入料) (RMK00717) . 【美加訂單生產注意事項-CCP】3.此訂單背面漆一律採Nature塗裝，塗裝黏度設定40秒以上 (RMK00717) | 訂單:2503EFE064/002 RCL <生產備註> 事項如下 . 【捲取】注意！本單為直立式包裝。禁用STAGGER捲取送包裝！送RCL重處理例外。 (RMK00512) | 訂單:2503EFE064/002 CCPK 無 <生產備註> 事項 | 訂單:2503EFE064/002 CGQC <品檢備註> 事項如下 . 鍍層 AZ150 (含) 以上 , 鋅花等級 C~E 目標D，避免鋅花晶界明顯後續造成烤漆點狀未塗漆。 (RMK00565) | 訂單:2503EFE064/002 CCQC <品檢備註> 事項如下 . 【捲取】注意！本單為直立式包裝。禁用STAGGER捲取送包裝！送RCL重處理例外。 (RMK00512) | 訂單:2503EFE064/002 TOL 無 <生產備註> 事項 |  | 訂單 2503EFE064/002 修改記錄如下: 20250311 17:19:55 (22021) 退火碼: >> H2, 用途碼: >> COG003, 背面標示: >> S000, 訂單背面顏色(五碼): >> BW4CY, 背面漆膜厚: >> 12.5, 背面漆塗漆型式幾塗幾烤: >> 2, 鉻酸鹽: >> Z, 訂單厚度: >> 0.0142, 訂單重: >> 40, 重量容許率(下限): >> 10, 重量容許率(上限): >> 10, 訂單寬度: >> 40.875, 鍍製方式: >> AC, 鋼捲內徑: >> 508, 鋼捲下限重: >> 2.73, 鋼捲上限重: >> 4.54, 壓花條件碼: >> -, 表面花紋: >> R, 綠色識別碼: >> -, 印刷輥號: >> -, 產品代碼: >> PPGL, 皮膜碼: >> -, 單位別: >> I, 油品種類: >> Z, 塗油量: >> Z, 包裝代碼: >> E0 , 保護膜碼: >> -, 客戶試片取樣型式: >> -, 調質碼: >> S, 套筒碼: >> P , 規格: >> A792SSGR80, 製造標準: >> ASTM, 表面處理劑種類: >> Z, 表面處理劑塗佈量: >> Z, 伸長率測試: >> N, 硬度測試碼: >> N, 抗拉強度測試: >> N, 降伏強度測試: >> N, 厚度變異: >> 0, 訂單正面顏色(五碼): >> SYS4V, 正面漆膜厚: >> 25, 正面漆塗漆型式幾塗幾烤: >> 2, 修邊碼: >> Y, 重量碼: >> AW, 鋼捲捲向: >> O, 鍍層碼: >> AZ50, | *: | [訂單訊息通知] 2025/04/08 1:24:27 PM 訂單訊息通知 (秦大維 >> 通知 >> DongZe Wu) 訂單訊息 : 本單單位長度管制範圍：1.796～2.031 lb/ft，訂單中備註：FLATNESS : AIMING 1.9~1.95 LB/FT TDCC 不作任何形式承諾
PPGL | 2503EFE064/003 |  | 1. 製造標準為MS、ASTM或銷新加坡之訂單，若無技術指定優先用料，請優先使用國內料，勿使用ANFEN (OFP00406)-{.不符.} | 1. 確認訂單是否：英制+要求寬度公差（參考165EFE045 ）--->底材必須特設定 (OFP00258)-{.不符.} 2. 製造標準為MS、ASTM或銷新加坡之訂單，若無技術指定優先用料，請優先使用國內料，勿使用ANFEN (OFP00406)-{.不符.} 3. 【提醒】！本單為直立式包裝，嚴禁鍍鋅或烤漆後以STAGGER捲取 (OFP00451)-{.不符.} 4. ※超耐候一系列用途要確認是否有英制公差需求，有英制公差需求時選配碼用ON027※ (OFP00680)-{.不符.} | 訂單:2503EFE064/003 CPL <生產備註> 事項如下 . 除HGI/ HGL 訂單邊緣不噴油. 其餘皆側緣噴油 (RMK00285) . 【美加訂單生產注意事項-CPL】1.客戶美加地區訂單實施修邊刀最大使用顆數上限(20顆) (RMK00717) . 【美加訂單生產注意事項-CPL】2.排程備註:注意修邊品質與毛邊 (RMK00717) . 【美加訂單生產注意事項-CPL】3.去毛邊輥的管制：兩側壓力均設定1.0 kg/cm2 (RMK00717) | 訂單:2503EFE064/003 CR1 <生產備註> 事項如下 . 【美加訂單生產注意事項-CR】1.兩側各加開一個spot cooling增加冷卻效果。 (RMK00717) . 【美加訂單生產注意事項-CR】2.發生毛邊時，請降速生產減輕毛邊程度，暫留討論後再處置。 (RMK00717) | 訂單:2503EFE064/003 CR2 <生產備註> 事項如下 . 【美加訂單生產注意事項-CR】1.兩側各加開一個spot cooling增加冷卻效果。 (RMK00717) . 【美加訂單生產注意事項-CR】2.發生毛邊時，請降速生產減輕毛邊程度，暫留討論後再處置。 (RMK00717) | 訂單:2503EFE064/003 CG1 <生產備註> 事項如下 . 鍍鋅表面不可有鋅痕、壓痕、凹陷、及刮傷 、應變痕等。 (RMK00054) . 鍍層 AZ150 (含) 以上 , 鋅花等級 C~E 目標D，避免鋅花晶界明顯後續造成烤漆點狀未塗漆。 (RMK00565) . 【美加訂單生產注意事項-CG1】副操確認完回控制室後，於生產排程鋼號旁簽名紀錄，以利後續追查(該排程生產完，排程單將保留)。 (RMK00717) . 【美加訂單生產注意事項-CG1】中央段副操每顆銲道出Pot時觀察銲道同時，確認Beaver Tail與鋼板接觸之Guide Roll羊毛氈狀況，並適時添加潤滑油(避免乾掉)。 (RMK00717) | 訂單:2503EFE064/003 CG2 <生產備註> 事項如下 . 鍍鋅表面不可有鋅痕、壓痕、凹陷、及刮傷 、應變痕等。 (RMK00054) . 鍍層 AZ150 (含) 以上 , 鋅花等級 C~E 目標D，避免鋅花晶界明顯後續造成烤漆點狀未塗漆。 (RMK00565) . 【美加訂單生產注意事項-CG2】1.使用SUB-NOZZLE (RMK00717) | 訂單:2503EFE064/003 CC1 <生產備註> 事項如下 . 正面面漆(20U)及正面總膜厚(25U)要求管制90%以上之膜厚,未達標準降級. (RMK00054) . 若背面面漆(20U)及背面總膜厚(25U)時要求管制90%以上之膜厚,未達標準降級 (RMK00054) . 面漆=18U(90%)~請購基準22U(110%),標準板總膜厚=5+20U(100%面漆). (RMK00054) . 30CM*全寬*留1塊給LAB及1塊給塗料商, (RMK00054) . 【捲取】注意！本單為直立式包裝。禁用STAGGER捲取送包裝！送RCL重處理例外。 (RMK00512) . 【水痕】因TOP 為YCP 近似深黑色水痕可能嚴重，因此指定CC1生產注意W/Q 使用純水與水量控制 (RMK00588) . 【美加訂單生產注意事項-CCP】1.請烤漆入口依照正背面漆鋼捲投向規定進行鋼捲投入。 (RMK00717) . 【美加訂單生產注意事項-CCP】2.烤漆入口依照鋼捲投向規定進行鋼捲投入。(CR1/CG1 CR2/CG2-->正向入料。CR1/CG2 CR2/CG1-->反向入料) (RMK00717) . 【美加訂單生產注意事項-CCP】3.此訂單背面漆一律採Nature塗裝，塗裝黏度設定40秒以上 (RMK00717) | 訂單:2503EFE064/003 CC2 <生產備註> 事項如下 . 正面面漆(20U)及正面總膜厚(25U)要求管制90%以上之膜厚,未達標準降級. (RMK00054) . 若背面面漆(20U)及背面總膜厚(25U)時要求管制90%以上之膜厚,未達標準降級 (RMK00054) . 面漆=18U(90%)~請購基準22U(110%),標準板總膜厚=5+20U(100%面漆). (RMK00054) . 30CM*全寬*留1塊給LAB及1塊給塗料商, (RMK00054) . 【捲取】注意！本單為直立式包裝。禁用STAGGER捲取送包裝！送RCL重處理例外。 (RMK00512) . 【水痕】因TOP 為YCP 近似深黑色水痕可能嚴重，因此指定CC1生產注意W/Q 使用純水與水量控制 (RMK00588) . 【美加訂單生產注意事項-CCP】1.請烤漆入口依照正背面漆鋼捲投向規定進行鋼捲投入。 (RMK00717) . 【美加訂單生產注意事項-CCP】2.烤漆入口依照鋼捲投向規定進行鋼捲投入。(CR1/CG1 CR2/CG2-->正向入料。CR1/CG2 CR2/CG1-->反向入料) (RMK00717) . 【美加訂單生產注意事項-CCP】3.此訂單背面漆一律採Nature塗裝，塗裝黏度設定40秒以上 (RMK00717) | 訂單:2503EFE064/003 RCL <生產備註> 事項如下 . 【捲取】注意！本單為直立式包裝。禁用STAGGER捲取送包裝！送RCL重處理例外。 (RMK00512) | 訂單:2503EFE064/003 CCPK 無 <生產備註> 事項 | 訂單:2503EFE064/003 CGQC <品檢備註> 事項如下 . 鍍層 AZ150 (含) 以上 , 鋅花等級 C~E 目標D，避免鋅花晶界明顯後續造成烤漆點狀未塗漆。 (RMK00565) | 訂單:2503EFE064/003 CCQC <品檢備註> 事項如下 . 【捲取】注意！本單為直立式包裝。禁用STAGGER捲取送包裝！送RCL重處理例外。 (RMK00512) . 【水痕】因TOP 為YCP 近似深黑色水痕可能嚴重，因此指定CC1生產注意W/Q 使用純水與水量控制 (RMK00588) | 訂單:2503EFE064/003 TOL 無 <生產備註> 事項 |  | 訂單 2503EFE064/003 修改記錄如下: 20250311 17:20:03 (22021) 退火碼: >> H2, 用途碼: >> COG007, 背面標示: >> S000, 訂單背面顏色(五碼): >> BW4CY, 背面漆膜厚: >> 12.5, 背面漆塗漆型式幾塗幾烤: >> 2, 鉻酸鹽: >> Z, 訂單厚度: >> 0.0142, 訂單重: >> 40, 重量容許率(下限): >> 10, 重量容許率(上限): >> 10, 訂單寬度: >> 40.875, 鍍製方式: >> AC, 鋼捲內徑: >> 508, 鋼捲下限重: >> 2.73, 鋼捲上限重: >> 4.54, 壓花條件碼: >> -, 表面花紋: >> R, 綠色識別碼: >> -, 印刷輥號: >> -, 產品代碼: >> PPGL, 皮膜碼: >> -, 單位別: >> I, 油品種類: >> Z, 塗油量: >> Z, 包裝代碼: >> E0 , 保護膜碼: >> -, 客戶試片取樣型式: >> -, 調質碼: >> S, 套筒碼: >> P , 規格: >> A792SSGR80, 製造標準: >> ASTM, 表面處理劑種類: >> Z, 表面處理劑塗佈量: >> Z, 伸長率測試: >> N, 硬度測試碼: >> N, 抗拉強度測試: >> N, 降伏強度測試: >> N, 厚度變異: >> 0, 訂單正面顏色(五碼): >> SYT9P, 正面漆膜厚: >> 25, 正面漆塗漆型式幾塗幾烤: >> 2, 修邊碼: >> Y, 重量碼: >> AW, 鋼捲捲向: >> O, 鍍層碼: >> AZ50, | *: | [訂單訊息通知] 2025/04/08 1:24:27 PM 訂單訊息通知 (秦大維 >> 通知 >> DongZe Wu) 訂單訊息 : 本單單位長度管制範圍：1.796～2.031 lb/ft，訂單中備註：FLATNESS : AIMING 1.9~1.95 LB/FT TDCC 不作任何形式承諾
PPGL | 2503EFE064/004 |  | 1. 製造標準為MS、ASTM或銷新加坡之訂單，若無技術指定優先用料，請優先使用國內料，勿使用ANFEN (OFP00406)-{.不符.} | 1. 確認訂單是否：英制+要求寬度公差（參考165EFE045 ）--->底材必須特設定 (OFP00258)-{.不符.} 2. 製造標準為MS、ASTM或銷新加坡之訂單，若無技術指定優先用料，請優先使用國內料，勿使用ANFEN (OFP00406)-{.不符.} 3. 【提醒】！本單為直立式包裝，嚴禁鍍鋅或烤漆後以STAGGER捲取 (OFP00451)-{.不符.} 4. ※超耐候一系列用途要確認是否有英制公差需求，有英制公差需求時選配碼用ON027※ (OFP00680)-{.不符.} | 訂單:2503EFE064/004 CPL <生產備註> 事項如下 . 除HGI/ HGL 訂單邊緣不噴油. 其餘皆側緣噴油 (RMK00285) . 【美加訂單生產注意事項-CPL】1.客戶美加地區訂單實施修邊刀最大使用顆數上限(20顆) (RMK00717) . 【美加訂單生產注意事項-CPL】2.排程備註:注意修邊品質與毛邊 (RMK00717) . 【美加訂單生產注意事項-CPL】3.去毛邊輥的管制：兩側壓力均設定1.0 kg/cm2 (RMK00717) | 訂單:2503EFE064/004 CR1 <生產備註> 事項如下 . 【美加訂單生產注意事項-CR】1.兩側各加開一個spot cooling增加冷卻效果。 (RMK00717) . 【美加訂單生產注意事項-CR】2.發生毛邊時，請降速生產減輕毛邊程度，暫留討論後再處置。 (RMK00717) | 訂單:2503EFE064/004 CR2 <生產備註> 事項如下 . 【美加訂單生產注意事項-CR】1.兩側各加開一個spot cooling增加冷卻效果。 (RMK00717) . 【美加訂單生產注意事項-CR】2.發生毛邊時，請降速生產減輕毛邊程度，暫留討論後再處置。 (RMK00717) | 訂單:2503EFE064/004 CG1 <生產備註> 事項如下 . 鍍鋅表面不可有鋅痕、壓痕、凹陷、及刮傷 、應變痕等。 (RMK00054) . 鍍層 AZ150 (含) 以上 , 鋅花等級 C~E 目標D，避免鋅花晶界明顯後續造成烤漆點狀未塗漆。 (RMK00565) . 【美加訂單生產注意事項-CG1】副操確認完回控制室後，於生產排程鋼號旁簽名紀錄，以利後續追查(該排程生產完，排程單將保留)。 (RMK00717) . 【美加訂單生產注意事項-CG1】中央段副操每顆銲道出Pot時觀察銲道同時，確認Beaver Tail與鋼板接觸之Guide Roll羊毛氈狀況，並適時添加潤滑油(避免乾掉)。 (RMK00717) | 訂單:2503EFE064/004 CG2 <生產備註> 事項如下 . 鍍鋅表面不可有鋅痕、壓痕、凹陷、及刮傷 、應變痕等。 (RMK00054) . 鍍層 AZ150 (含) 以上 , 鋅花等級 C~E 目標D，避免鋅花晶界明顯後續造成烤漆點狀未塗漆。 (RMK00565) . 【美加訂單生產注意事項-CG2】1.使用SUB-NOZZLE (RMK00717) | 訂單:2503EFE064/004 CC1 <生產備註> 事項如下 . 正面面漆(20U)及正面總膜厚(25U)要求管制90%以上之膜厚,未達標準降級. (RMK00054) . 若背面面漆(20U)及背面總膜厚(25U)時要求管制90%以上之膜厚,未達標準降級 (RMK00054) . 面漆=18U(90%)~請購基準22U(110%),標準板總膜厚=5+20U(100%面漆). (RMK00054) . 30CM*全寬*留1塊給LAB及1塊給塗料商, (RMK00054) . 【捲取】注意！本單為直立式包裝。禁用STAGGER捲取送包裝！送RCL重處理例外。 (RMK00512) . 【美加訂單生產注意事項-CCP】1.請烤漆入口依照正背面漆鋼捲投向規定進行鋼捲投入。 (RMK00717) . 【美加訂單生產注意事項-CCP】2.烤漆入口依照鋼捲投向規定進行鋼捲投入。(CR1/CG1 CR2/CG2-->正向入料。CR1/CG2 CR2/CG1-->反向入料) (RMK00717) . 【美加訂單生產注意事項-CCP】3.此訂單背面漆一律採Nature塗裝，塗裝黏度設定40秒以上 (RMK00717) | 訂單:2503EFE064/004 CC2 <生產備註> 事項如下 . 正面面漆(20U)及正面總膜厚(25U)要求管制90%以上之膜厚,未達標準降級. (RMK00054) . 若背面面漆(20U)及背面總膜厚(25U)時要求管制90%以上之膜厚,未達標準降級 (RMK00054) . 面漆=18U(90%)~請購基準22U(110%),標準板總膜厚=5+20U(100%面漆). (RMK00054) . 30CM*全寬*留1塊給LAB及1塊給塗料商, (RMK00054) . 【捲取】注意！本單為直立式包裝。禁用STAGGER捲取送包裝！送RCL重處理例外。 (RMK00512) . 【美加訂單生產注意事項-CCP】1.請烤漆入口依照正背面漆鋼捲投向規定進行鋼捲投入。 (RMK00717) . 【美加訂單生產注意事項-CCP】2.烤漆入口依照鋼捲投向規定進行鋼捲投入。(CR1/CG1 CR2/CG2-->正向入料。CR1/CG2 CR2/CG1-->反向入料) (RMK00717) . 【美加訂單生產注意事項-CCP】3.此訂單背面漆一律採Nature塗裝，塗裝黏度設定40秒以上 (RMK00717) | 訂單:2503EFE064/004 RCL <生產備註> 事項如下 . 【捲取】注意！本單為直立式包裝。禁用STAGGER捲取送包裝！送RCL重處理例外。 (RMK00512) | 訂單:2503EFE064/004 CCPK 無 <生產備註> 事項 | 訂單:2503EFE064/004 CGQC <品檢備註> 事項如下 . 鍍層 AZ150 (含) 以上 , 鋅花等級 C~E 目標D，避免鋅花晶界明顯後續造成烤漆點狀未塗漆。 (RMK00565) | 訂單:2503EFE064/004 CCQC <品檢備註> 事項如下 . 【捲取】注意！本單為直立式包裝。禁用STAGGER捲取送包裝！送RCL重處理例外。 (RMK00512) | 訂單:2503EFE064/004 TOL 無 <生產備註> 事項 |  | 訂單 2503EFE064/004 修改記錄如下: 20250311 17:20:25 (22021) 退火碼: >> H2, 用途碼: >> COG003, 背面標示: >> S000, 訂單背面顏色(五碼): >> BW4CY, 背面漆膜厚: >> 12.5, 背面漆塗漆型式幾塗幾烤: >> 2, 鉻酸鹽: >> Z, 訂單厚度: >> 0.0142, 訂單重: >> 20, 重量容許率(下限): >> 10, 重量容許率(上限): >> 10, 訂單寬度: >> 40.875, 鍍製方式: >> AC, 鋼捲內徑: >> 508, 鋼捲下限重: >> 2.73, 鋼捲上限重: >> 4.54, 壓花條件碼: >> -, 表面花紋: >> R, 綠色識別碼: >> -, 印刷輥號: >> -, 產品代碼: >> PPGL, 皮膜碼: >> -, 單位別: >> I, 油品種類: >> Z, 塗油量: >> Z, 包裝代碼: >> E0 , 保護膜碼: >> -, 客戶試片取樣型式: >> -, 調質碼: >> S, 套筒碼: >> P , 規格: >> A792SSGR80, 製造標準: >> ASTM, 表面處理劑種類: >> Z, 表面處理劑塗佈量: >> Z, 伸長率測試: >> N, 硬度測試碼: >> N, 抗拉強度測試: >> N, 降伏強度測試: >> N, 厚度變異: >> 0, 訂單正面顏色(五碼): >> SBG69, 正面漆膜厚: >> 25, 正面漆塗漆型式幾塗幾烤: >> 2, 修邊碼: >> Y, 重量碼: >> AW, 鋼捲捲向: >> O, 鍍層碼: >> AZ50, | *: | [訂單訊息通知] 2025/04/08 1:24:27 PM 訂單訊息通知 (秦大維 >> 通知 >> DongZe Wu) 訂單訊息 : 本單單位長度管制範圍：1.796～2.031 lb/ft，訂單中備註：FLATNESS : AIMING 1.9~1.95 LB/FT TDCC 不作任何形式承諾
PPGL | 2503EFE064/005 |  | 1. 製造標準為MS、ASTM或銷新加坡之訂單，若無技術指定優先用料，請優先使用國內料，勿使用ANFEN (OFP00406)-{.不符.} | 1. 確認訂單是否：英制+要求寬度公差（參考165EFE045 ）--->底材必須特設定 (OFP00258)-{.不符.} 2. 製造標準為MS、ASTM或銷新加坡之訂單，若無技術指定優先用料，請優先使用國內料，勿使用ANFEN (OFP00406)-{.不符.} 3. 【提醒】！本單為直立式包裝，嚴禁鍍鋅或烤漆後以STAGGER捲取 (OFP00451)-{.不符.} 4. ※超耐候一系列用途要確認是否有英制公差需求，有英制公差需求時選配碼用ON027※ (OFP00680)-{.不符.} | 訂單:2503EFE064/005 CPL <生產備註> 事項如下 . 除HGI/ HGL 訂單邊緣不噴油. 其餘皆側緣噴油 (RMK00285) . 【美加訂單生產注意事項-CPL】1.客戶美加地區訂單實施修邊刀最大使用顆數上限(20顆) (RMK00717) . 【美加訂單生產注意事項-CPL】2.排程備註:注意修邊品質與毛邊 (RMK00717) . 【美加訂單生產注意事項-CPL】3.去毛邊輥的管制：兩側壓力均設定1.0 kg/cm2 (RMK00717) | 訂單:2503EFE064/005 CR1 <生產備註> 事項如下 . 【美加訂單生產注意事項-CR】1.兩側各加開一個spot cooling增加冷卻效果。 (RMK00717) . 【美加訂單生產注意事項-CR】2.發生毛邊時，請降速生產減輕毛邊程度，暫留討論後再處置。 (RMK00717) | 訂單:2503EFE064/005 CR2 <生產備註> 事項如下 . 【美加訂單生產注意事項-CR】1.兩側各加開一個spot cooling增加冷卻效果。 (RMK00717) . 【美加訂單生產注意事項-CR】2.發生毛邊時，請降速生產減輕毛邊程度，暫留討論後再處置。 (RMK00717) | 訂單:2503EFE064/005 CG1 <生產備註> 事項如下 . 鍍鋅表面不可有鋅痕、壓痕、凹陷、及刮傷 、應變痕等。 (RMK00054) . 鍍層 AZ150 (含) 以上 , 鋅花等級 C~E 目標D，避免鋅花晶界明顯後續造成烤漆點狀未塗漆。 (RMK00565) . 【美加訂單生產注意事項-CG1】副操確認完回控制室後，於生產排程鋼號旁簽名紀錄，以利後續追查(該排程生產完，排程單將保留)。 (RMK00717) . 【美加訂單生產注意事項-CG1】中央段副操每顆銲道出Pot時觀察銲道同時，確認Beaver Tail與鋼板接觸之Guide Roll羊毛氈狀況，並適時添加潤滑油(避免乾掉)。 (RMK00717) | 訂單:2503EFE064/005 CG2 <生產備註> 事項如下 . 鍍鋅表面不可有鋅痕、壓痕、凹陷、及刮傷 、應變痕等。 (RMK00054) . 鍍層 AZ150 (含) 以上 , 鋅花等級 C~E 目標D，避免鋅花晶界明顯後續造成烤漆點狀未塗漆。 (RMK00565) . 【美加訂單生產注意事項-CG2】1.使用SUB-NOZZLE (RMK00717) | 訂單:2503EFE064/005 CC1 <生產備註> 事項如下 . 【留板】YCP 新色第一次生產！請留 "30 cm X全寬" 烤漆板一片。請貼標籤+寫YCP (RMK-E_CHIN) . 正面面漆(20U)及正面總膜厚(25U)要求管制90%以上之膜厚,未達標準降級. (RMK00054) . 若背面面漆(20U)及背面總膜厚(25U)時要求管制90%以上之膜厚,未達標準降級 (RMK00054) . 面漆=18U(90%)~請購基準22U(110%),標準板總膜厚=5+20U(100%面漆). (RMK00054) . 30CM*全寬*留1塊給LAB及1塊給塗料商, (RMK00054) . 【捲取】注意！本單為直立式包裝。禁用STAGGER捲取送包裝！送RCL重處理例外。 (RMK00512) . 【美加訂單生產注意事項-CCP】1.請烤漆入口依照正背面漆鋼捲投向規定進行鋼捲投入。 (RMK00717) . 【美加訂單生產注意事項-CCP】2.烤漆入口依照鋼捲投向規定進行鋼捲投入。(CR1/CG1 CR2/CG2-->正向入料。CR1/CG2 CR2/CG1-->反向入料) (RMK00717) . 【美加訂單生產注意事項-CCP】3.此訂單背面漆一律採Nature塗裝，塗裝黏度設定40秒以上 (RMK00717) | 訂單:2503EFE064/005 CC2 <生產備註> 事項如下 . 【留板】YCP 新色第一次生產！請留 "30 cm X全寬" 烤漆板一片。請貼標籤+寫YCP (RMK-E_CHIN) . 正面面漆(20U)及正面總膜厚(25U)要求管制90%以上之膜厚,未達標準降級. (RMK00054) . 若背面面漆(20U)及背面總膜厚(25U)時要求管制90%以上之膜厚,未達標準降級 (RMK00054) . 面漆=18U(90%)~請購基準22U(110%),標準板總膜厚=5+20U(100%面漆). (RMK00054) . 30CM*全寬*留1塊給LAB及1塊給塗料商, (RMK00054) . 【捲取】注意！本單為直立式包裝。禁用STAGGER捲取送包裝！送RCL重處理例外。 (RMK00512) . 【美加訂單生產注意事項-CCP】1.請烤漆入口依照正背面漆鋼捲投向規定進行鋼捲投入。 (RMK00717) . 【美加訂單生產注意事項-CCP】2.烤漆入口依照鋼捲投向規定進行鋼捲投入。(CR1/CG1 CR2/CG2-->正向入料。CR1/CG2 CR2/CG1-->反向入料) (RMK00717) . 【美加訂單生產注意事項-CCP】3.此訂單背面漆一律採Nature塗裝，塗裝黏度設定40秒以上 (RMK00717) | 訂單:2503EFE064/005 RCL <生產備註> 事項如下 . 【捲取】注意！本單為直立式包裝。禁用STAGGER捲取送包裝！送RCL重處理例外。 (RMK00512) | 訂單:2503EFE064/005 CCPK 無 <生產備註> 事項 | 訂單:2503EFE064/005 CGQC <品檢備註> 事項如下 . 鍍層 AZ150 (含) 以上 , 鋅花等級 C~E 目標D，避免鋅花晶界明顯後續造成烤漆點狀未塗漆。 (RMK00565) | 訂單:2503EFE064/005 CCQC <品檢備註> 事項如下 . 【留板】YCP 新色第一次生產！請留 "30 cm X全寬" 烤漆板一片。請貼標籤+寫YCP (RMK-E_CHIN) . 【捲取】注意！本單為直立式包裝。禁用STAGGER捲取送包裝！送RCL重處理例外。 (RMK00512) | 訂單:2503EFE064/005 TOL 無 <生產備註> 事項 | 【留板】YCP 新色第一次生產！請留 "30 cm X全寬" 烤漆板一片。請貼標籤+寫YCP^^/CC1/CC2/CCQC/^^ <<.E_CHIN 2025/04/08 14:54.>> | 訂單 2503EFE064/005 修改記錄如下: 20250311 17:20:33 (22021) 退火碼: >> H2, 用途碼: >> COG003, 背面標示: >> S000, 訂單背面顏色(五碼): >> BW4CY, 背面漆膜厚: >> 12.5, 背面漆塗漆型式幾塗幾烤: >> 2, 鉻酸鹽: >> Z, 訂單厚度: >> 0.0142, 訂單重: >> 20, 重量容許率(下限): >> 10, 重量容許率(上限): >> 10, 訂單寬度: >> 40.875, 鍍製方式: >> AC, 鋼捲內徑: >> 508, 鋼捲下限重: >> 2.73, 鋼捲上限重: >> 4.54, 壓花條件碼: >> -, 表面花紋: >> R, 綠色識別碼: >> -, 印刷輥號: >> -, 產品代碼: >> PPGL, 皮膜碼: >> -, 單位別: >> I, 油品種類: >> Z, 塗油量: >> Z, 包裝代碼: >> E0 , 保護膜碼: >> -, 客戶試片取樣型式: >> -, 調質碼: >> S, 套筒碼: >> P , 規格: >> A792SSGR80, 製造標準: >> ASTM, 表面處理劑種類: >> Z, 表面處理劑塗佈量: >> Z, 伸長率測試: >> N, 硬度測試碼: >> N, 抗拉強度測試: >> N, 降伏強度測試: >> N, 厚度變異: >> 0, 訂單正面顏色(五碼): >> SRH6W, 正面漆膜厚: >> 25, 正面漆塗漆型式幾塗幾烤: >> 2, 修邊碼: >> Y, 重量碼: >> AW, 鋼捲捲向: >> O, 鍍層碼: >> AZ50, | *: | [訂單訊息通知] 2025/04/08 1:24:27 PM 訂單訊息通知 (秦大維 >> 通知 >> DongZe Wu) 訂單訊息 : 本單單位長度管制範圍：1.796～2.031 lb/ft，訂單中備註：FLATNESS : AIMING 1.9~1.95 LB/FT TDCC 不作任何形式承諾
PPGL | 2503EFE065/001 |  | 1. 製造標準為MS、ASTM或銷新加坡之訂單，若無技術指定優先用料，請優先使用國內料，勿使用ANFEN (OFP00406)-{.不符.} | 1. 製造標準為MS、ASTM或銷新加坡之訂單，若無技術指定優先用料，請優先使用國內料，勿使用ANFEN (OFP00406)-{.不符.} 2. 【提醒】！本單為直立式包裝，嚴禁鍍鋅或烤漆後以STAGGER捲取 (OFP00451)-{.不符.} 3. ※超耐候一系列用途要確認是否有英制公差需求，有英制公差需求時選配碼用ON027※ (OFP00680)-{.不符.} 4. 此經銷商有簽訂1/2厚度公差保證(無厚度變異),請調整冷軋與鍍鋅厚度公差管制範圍. 保證 ASTM 厚度公差 (OFP00180)-{.不符.} | 訂單:2503EFE065/001 CPL <生產備註> 事項如下 . 除HGI/ HGL 訂單邊緣不噴油. 其餘皆側緣噴油 (RMK00285) . 【美加訂單生產注意事項-CPL】1.客戶美加地區訂單實施修邊刀最大使用顆數上限(20顆) (RMK00717) . 【美加訂單生產注意事項-CPL】2.排程備註:注意修邊品質與毛邊 (RMK00717) . 【美加訂單生產注意事項-CPL】3.去毛邊輥的管制：兩側壓力均設定1.0 kg/cm2 (RMK00717) | 訂單:2503EFE065/001 CR1 <生產備註> 事項如下 . 此經銷商保證平均厚度在1/2厚度公差內，厚度量測NG時，如單位長度符合範圍，請放行 (RMK00402) . 此客戶有保證 全板形 急峻度 ≦ 0.7% ( ≦ 12 I-UNIT ) (RMK00583) . 【美加訂單生產注意事項-CR】1.兩側各加開一個spot cooling增加冷卻效果。 (RMK00717) . 【美加訂單生產注意事項-CR】2.發生毛邊時，請降速生產減輕毛邊程度，暫留討論後再處置。 (RMK00717) | 訂單:2503EFE065/001 CR2 <生產備註> 事項如下 . 此經銷商保證平均厚度在1/2厚度公差內，厚度量測NG時，如單位長度符合範圍，請放行 (RMK00402) . 此客戶有保證 全板形 急峻度 ≦ 0.7% ( ≦ 12 I-UNIT ) (RMK00583) . 【美加訂單生產注意事項-CR】1.兩側各加開一個spot cooling增加冷卻效果。 (RMK00717) . 【美加訂單生產注意事項-CR】2.發生毛邊時，請降速生產減輕毛邊程度，暫留討論後再處置。 (RMK00717) | 訂單:2503EFE065/001 CG1 <生產備註> 事項如下 . 鍍鋅表面不可有鋅痕、壓痕、凹陷、及刮傷 、應變痕等。 (RMK00054) . 此經銷商保證平均厚度在1/2厚度公差內，厚度量測NG時，如單位長度符合範圍，請放行 (RMK00402) . 鍍層 AZ150 (含) 以上 , 鋅花等級 C~E 目標D，避免鋅花晶界明顯後續造成烤漆點狀未塗漆。 (RMK00565) . 此客戶有保證 全板形 急峻度 ≦ 0.7% ( ≦ 12 I-UNIT ) (RMK00583) . 【美加訂單生產注意事項-CG1】副操確認完回控制室後，於生產排程鋼號旁簽名紀錄，以利後續追查(該排程生產完，排程單將保留)。 (RMK00717) . 【美加訂單生產注意事項-CG1】中央段副操每顆銲道出Pot時觀察銲道同時，確認Beaver Tail與鋼板接觸之Guide Roll羊毛氈狀況，並適時添加潤滑油(避免乾掉)。 (RMK00717) | 訂單:2503EFE065/001 CG2 <生產備註> 事項如下 . 鍍鋅表面不可有鋅痕、壓痕、凹陷、及刮傷 、應變痕等。 (RMK00054) . 此經銷商保證平均厚度在1/2厚度公差內，厚度量測NG時，如單位長度符合範圍，請放行 (RMK00402) . 鍍層 AZ150 (含) 以上 , 鋅花等級 C~E 目標D，避免鋅花晶界明顯後續造成烤漆點狀未塗漆。 (RMK00565) . 此客戶有保證 全板形 急峻度 ≦ 0.7% ( ≦ 12 I-UNIT ) (RMK00583) . 【美加訂單生產注意事項-CG2】1.使用SUB-NOZZLE (RMK00717) | 訂單:2503EFE065/001 CC1 <生產備註> 事項如下 . 正面面漆(20U)及正面總膜厚(25U)要求管制90%以上之膜厚,未達標準降級. (RMK00054) . 若背面面漆(20U)及背面總膜厚(25U)時要求管制90%以上之膜厚,未達標準降級 (RMK00054) . 面漆=18U(90%)~請購基準22U(110%),標準板總膜厚=5+20U(100%面漆). (RMK00054) . 30CM*全寬*留1塊給LAB及1塊給塗料商, (RMK00054) . 【色差】1.1.此客戶對面漆(非B開頭之色碼)目視色差要求較高,請依限度樣本進行目視色差管制★--->發生過訴賠 (RMK00248) . 【色差】1.2.若針對特殊顏色需特別管理時，請品檢忽略1.1.的規定以特別規定為主 (RMK00248) . 此經銷商保證平均厚度在1/2厚度公差內，厚度量測NG時，如單位長度符合範圍，請放行 (RMK00402) . 【捲取】注意！本單為直立式包裝。禁用STAGGER捲取送包裝！送RCL重處理例外。 (RMK00512) . 此客戶有保證 全板形 急峻度 ≦ 0.7% ( ≦ 12 I-UNIT ) (RMK00583) . 【水痕】因TOP 為YCP 近似深黑色水痕可能嚴重，因此指定CC1生產注意W/Q 使用純水與水量控制 (RMK00588) . 【美加訂單生產注意事項-CCP】1.請烤漆入口依照正背面漆鋼捲投向規定進行鋼捲投入。 (RMK00717) . 【美加訂單生產注意事項-CCP】2.烤漆入口依照鋼捲投向規定進行鋼捲投入。(CR1/CG1 CR2/CG2-->正向入料。CR1/CG2 CR2/CG1-->反向入料) (RMK00717) . 【美加訂單生產注意事項-CCP】3.此訂單背面漆一律採Nature塗裝，塗裝黏度設定40秒以上 (RMK00717) | 訂單:2503EFE065/001 CC2 <生產備註> 事項如下 . 正面面漆(20U)及正面總膜厚(25U)要求管制90%以上之膜厚,未達標準降級. (RMK00054) . 若背面面漆(20U)及背面總膜厚(25U)時要求管制90%以上之膜厚,未達標準降級 (RMK00054) . 面漆=18U(90%)~請購基準22U(110%),標準板總膜厚=5+20U(100%面漆). (RMK00054) . 30CM*全寬*留1塊給LAB及1塊給塗料商, (RMK00054) . 【色差】1.1.此客戶對面漆(非B開頭之色碼)目視色差要求較高,請依限度樣本進行目視色差管制★--->發生過訴賠 (RMK00248) . 【色差】1.2.若針對特殊顏色需特別管理時，請品檢忽略1.1.的規定以特別規定為主 (RMK00248) . 此經銷商保證平均厚度在1/2厚度公差內，厚度量測NG時，如單位長度符合範圍，請放行 (RMK00402) . 【捲取】注意！本單為直立式包裝。禁用STAGGER捲取送包裝！送RCL重處理例外。 (RMK00512) . 此客戶有保證 全板形 急峻度 ≦ 0.7% ( ≦ 12 I-UNIT ) (RMK00583) . 【水痕】因TOP 為YCP 近似深黑色水痕可能嚴重，因此指定CC1生產注意W/Q 使用純水與水量控制 (RMK00588) . 【美加訂單生產注意事項-CCP】1.請烤漆入口依照正背面漆鋼捲投向規定進行鋼捲投入。 (RMK00717) . 【美加訂單生產注意事項-CCP】2.烤漆入口依照鋼捲投向規定進行鋼捲投入。(CR1/CG1 CR2/CG2-->正向入料。CR1/CG2 CR2/CG1-->反向入料) (RMK00717) . 【美加訂單生產注意事項-CCP】3.此訂單背面漆一律採Nature塗裝，塗裝黏度設定40秒以上 (RMK00717) | 訂單:2503EFE065/001 RCL <生產備註> 事項如下 . 【捲取】注意！本單為直立式包裝。禁用STAGGER捲取送包裝！送RCL重處理例外。 (RMK00512) | 訂單:2503EFE065/001 CCPK 無 <生產備註> 事項 | 訂單:2503EFE065/001 CGQC <品檢備註> 事項如下 . 鍍層 AZ150 (含) 以上 , 鋅花等級 C~E 目標D，避免鋅花晶界明顯後續造成烤漆點狀未塗漆。 (RMK00565) | 訂單:2503EFE065/001 CCQC <品檢備註> 事項如下 . 【色差】1.1.此客戶對面漆(非B開頭之色碼)目視色差要求較高,請依限度樣本進行目視色差管制★--->發生過訴賠 (RMK00248) . 【色差】1.2.若針對特殊顏色需特別管理時，請品檢忽略1.1.的規定以特別規定為主 (RMK00248) . 【捲取】注意！本單為直立式包裝。禁用STAGGER捲取送包裝！送RCL重處理例外。 (RMK00512) . 【水痕】因TOP 為YCP 近似深黑色水痕可能嚴重，因此指定CC1生產注意W/Q 使用純水與水量控制 (RMK00588) | 訂單:2503EFE065/001 TOL 無 <生產備註> 事項 |  | 訂單 2503EFE065/001 修改記錄如下: 20250312 08:48:49 (06023) 退火碼: >> H2, 用途碼: >> COG007, 背面標示: >> S000, 訂單背面顏色(五碼): >> BW73Z, 背面漆膜厚: >> NOM, 背面漆塗漆型式幾塗幾烤: >> 2, 鉻酸鹽: >> Z, 訂單厚度: >> 0.015, 訂單重: >> 80, 重量容許率(下限): >> 10, 重量容許率(上限): >> 10, 訂單寬度: >> 41, 鍍製方式: >> AC, 鋼捲內徑: >> 508, 鋼捲下限重: >> 3, 鋼捲上限重: >> 4.5, 壓花條件碼: >> -, 表面花紋: >> R, 綠色識別碼: >> -, 印刷輥號: >> -, 產品代碼: >> PPGL, 皮膜碼: >> -, 單位別: >> I, 油品種類: >> Z, 塗油量: >> Z, 包裝代碼: >> E0 , 保護膜碼: >> -, 客戶試片取樣型式: >> -, 調質碼: >> S, 套筒碼: >> P , 規格: >> A792SSGR80, 製造標準: >> ASTM, 表面處理劑種類: >> Z, 表面處理劑塗佈量: >> Z, 伸長率測試: >> N, 硬度測試碼: >> N, 抗拉強度測試: >> N, 降伏強度測試: >> N, 厚度變異: >> 0, 訂單正面顏色(五碼): >> SYT9P, 正面漆膜厚: >> 25, 正面漆塗漆型式幾塗幾烤: >> 2, 修邊碼: >> Y, 重量碼: >> AW, 鋼捲捲向: >> O, 鍍層碼: >> AZ50, | F:保證1/2 ASTM 厚度公差
PPGL | 2503EFE065/002 |  | 1. 製造標準為MS、ASTM或銷新加坡之訂單，若無技術指定優先用料，請優先使用國內料，勿使用ANFEN (OFP00406)-{.不符.} | 1. 製造標準為MS、ASTM或銷新加坡之訂單，若無技術指定優先用料，請優先使用國內料，勿使用ANFEN (OFP00406)-{.不符.} 2. 【提醒】！本單為直立式包裝，嚴禁鍍鋅或烤漆後以STAGGER捲取 (OFP00451)-{.不符.} 3. ※超耐候一系列用途要確認是否有英制公差需求，有英制公差需求時選配碼用ON027※ (OFP00680)-{.不符.} 4. 此經銷商有簽訂1/2厚度公差保證(無厚度變異),請調整冷軋與鍍鋅厚度公差管制範圍. 保證 ASTM 厚度公差 (OFP00180)-{.不符.} | 訂單:2503EFE065/002 CPL <生產備註> 事項如下 . 除HGI/ HGL 訂單邊緣不噴油. 其餘皆側緣噴油 (RMK00285) . 【美加訂單生產注意事項-CPL】1.客戶美加地區訂單實施修邊刀最大使用顆數上限(20顆) (RMK00717) . 【美加訂單生產注意事項-CPL】2.排程備註:注意修邊品質與毛邊 (RMK00717) . 【美加訂單生產注意事項-CPL】3.去毛邊輥的管制：兩側壓力均設定1.0 kg/cm2 (RMK00717) | 訂單:2503EFE065/002 CR1 <生產備註> 事項如下 . 此經銷商保證平均厚度在1/2厚度公差內，厚度量測NG時，如單位長度符合範圍，請放行 (RMK00402) . 此客戶有保證 全板形 急峻度 ≦ 0.7% ( ≦ 12 I-UNIT ) (RMK00583) . 【美加訂單生產注意事項-CR】1.兩側各加開一個spot cooling增加冷卻效果。 (RMK00717) . 【美加訂單生產注意事項-CR】2.發生毛邊時，請降速生產減輕毛邊程度，暫留討論後再處置。 (RMK00717) | 訂單:2503EFE065/002 CR2 <生產備註> 事項如下 . 此經銷商保證平均厚度在1/2厚度公差內，厚度量測NG時，如單位長度符合範圍，請放行 (RMK00402) . 此客戶有保證 全板形 急峻度 ≦ 0.7% ( ≦ 12 I-UNIT ) (RMK00583) . 【美加訂單生產注意事項-CR】1.兩側各加開一個spot cooling增加冷卻效果。 (RMK00717) . 【美加訂單生產注意事項-CR】2.發生毛邊時，請降速生產減輕毛邊程度，暫留討論後再處置。 (RMK00717) | 訂單:2503EFE065/002 CG1 <生產備註> 事項如下 . 鍍鋅表面不可有鋅痕、壓痕、凹陷、及刮傷 、應變痕等。 (RMK00054) . 此經銷商保證平均厚度在1/2厚度公差內，厚度量測NG時，如單位長度符合範圍，請放行 (RMK00402) . 鍍層 AZ150 (含) 以上 , 鋅花等級 C~E 目標D，避免鋅花晶界明顯後續造成烤漆點狀未塗漆。 (RMK00565) . 此客戶有保證 全板形 急峻度 ≦ 0.7% ( ≦ 12 I-UNIT ) (RMK00583) . 【美加訂單生產注意事項-CG1】副操確認完回控制室後，於生產排程鋼號旁簽名紀錄，以利後續追查(該排程生產完，排程單將保留)。 (RMK00717) . 【美加訂單生產注意事項-CG1】中央段副操每顆銲道出Pot時觀察銲道同時，確認Beaver Tail與鋼板接觸之Guide Roll羊毛氈狀況，並適時添加潤滑油(避免乾掉)。 (RMK00717) | 訂單:2503EFE065/002 CG2 <生產備註> 事項如下 . 鍍鋅表面不可有鋅痕、壓痕、凹陷、及刮傷 、應變痕等。 (RMK00054) . 此經銷商保證平均厚度在1/2厚度公差內，厚度量測NG時，如單位長度符合範圍，請放行 (RMK00402) . 鍍層 AZ150 (含) 以上 , 鋅花等級 C~E 目標D，避免鋅花晶界明顯後續造成烤漆點狀未塗漆。 (RMK00565) . 此客戶有保證 全板形 急峻度 ≦ 0.7% ( ≦ 12 I-UNIT ) (RMK00583) . 【美加訂單生產注意事項-CG2】1.使用SUB-NOZZLE (RMK00717) | 訂單:2503EFE065/002 CC1 <生產備註> 事項如下 . 正面面漆(20U)及正面總膜厚(25U)要求管制90%以上之膜厚,未達標準降級. (RMK00054) . 若背面面漆(20U)及背面總膜厚(25U)時要求管制90%以上之膜厚,未達標準降級 (RMK00054) . 面漆=18U(90%)~請購基準22U(110%),標準板總膜厚=5+20U(100%面漆). (RMK00054) . 30CM*全寬*留1塊給LAB及1塊給塗料商, (RMK00054) . 【色差】1.1.此客戶對面漆(非B開頭之色碼)目視色差要求較高,請依限度樣本進行目視色差管制★--->發生過訴賠 (RMK00248) . 【色差】1.2.若針對特殊顏色需特別管理時，請品檢忽略1.1.的規定以特別規定為主 (RMK00248) . 此經銷商保證平均厚度在1/2厚度公差內，厚度量測NG時，如單位長度符合範圍，請放行 (RMK00402) . 【捲取】注意！本單為直立式包裝。禁用STAGGER捲取送包裝！送RCL重處理例外。 (RMK00512) . 【抽氣量】白色系在CC1生產時,FINISH抽氣量請設定250,如生產中發生色差b值異常升高,請股長再加大抽氣量因應 (RMK00560) . 此客戶有保證 全板形 急峻度 ≦ 0.7% ( ≦ 12 I-UNIT ) (RMK00583) . 【美加訂單生產注意事項-CCP】1.請烤漆入口依照正背面漆鋼捲投向規定進行鋼捲投入。 (RMK00717) . 【美加訂單生產注意事項-CCP】2.烤漆入口依照鋼捲投向規定進行鋼捲投入。(CR1/CG1 CR2/CG2-->正向入料。CR1/CG2 CR2/CG1-->反向入料) (RMK00717) . 【美加訂單生產注意事項-CCP】3.此訂單背面漆一律採Nature塗裝，塗裝黏度設定40秒以上 (RMK00717) | 訂單:2503EFE065/002 CC2 <生產備註> 事項如下 . 正面面漆(20U)及正面總膜厚(25U)要求管制90%以上之膜厚,未達標準降級. (RMK00054) . 若背面面漆(20U)及背面總膜厚(25U)時要求管制90%以上之膜厚,未達標準降級 (RMK00054) . 面漆=18U(90%)~請購基準22U(110%),標準板總膜厚=5+20U(100%面漆). (RMK00054) . 30CM*全寬*留1塊給LAB及1塊給塗料商, (RMK00054) . 【色差】1.1.此客戶對面漆(非B開頭之色碼)目視色差要求較高,請依限度樣本進行目視色差管制★--->發生過訴賠 (RMK00248) . 【色差】1.2.若針對特殊顏色需特別管理時，請品檢忽略1.1.的規定以特別規定為主 (RMK00248) . 此經銷商保證平均厚度在1/2厚度公差內，厚度量測NG時，如單位長度符合範圍，請放行 (RMK00402) . 【捲取】注意！本單為直立式包裝。禁用STAGGER捲取送包裝！送RCL重處理例外。 (RMK00512) . 【抽氣量】白色系在CC1生產時,FINISH抽氣量請設定250,如生產中發生色差b值異常升高,請股長再加大抽氣量因應 (RMK00560) . 此客戶有保證 全板形 急峻度 ≦ 0.7% ( ≦ 12 I-UNIT ) (RMK00583) . 【美加訂單生產注意事項-CCP】1.請烤漆入口依照正背面漆鋼捲投向規定進行鋼捲投入。 (RMK00717) . 【美加訂單生產注意事項-CCP】2.烤漆入口依照鋼捲投向規定進行鋼捲投入。(CR1/CG1 CR2/CG2-->正向入料。CR1/CG2 CR2/CG1-->反向入料) (RMK00717) . 【美加訂單生產注意事項-CCP】3.此訂單背面漆一律採Nature塗裝，塗裝黏度設定40秒以上 (RMK00717) | 訂單:2503EFE065/002 RCL <生產備註> 事項如下 . 【捲取】注意！本單為直立式包裝。禁用STAGGER捲取送包裝！送RCL重處理例外。 (RMK00512) | 訂單:2503EFE065/002 CCPK 無 <生產備註> 事項 | 訂單:2503EFE065/002 CGQC <品檢備註> 事項如下 . 鍍層 AZ150 (含) 以上 , 鋅花等級 C~E 目標D，避免鋅花晶界明顯後續造成烤漆點狀未塗漆。 (RMK00565) | 訂單:2503EFE065/002 CCQC <品檢備註> 事項如下 . 【色差】1.1.此客戶對面漆(非B開頭之色碼)目視色差要求較高,請依限度樣本進行目視色差管制★--->發生過訴賠 (RMK00248) . 【色差】1.2.若針對特殊顏色需特別管理時，請品檢忽略1.1.的規定以特別規定為主 (RMK00248) . 【捲取】注意！本單為直立式包裝。禁用STAGGER捲取送包裝！送RCL重處理例外。 (RMK00512) | 訂單:2503EFE065/002 TOL 無 <生產備註> 事項 |  | 訂單 2503EFE065/002 修改記錄如下: 20250312 08:48:52 (06023) 退火碼: >> H2, 用途碼: >> COG003, 背面標示: >> S000, 訂單背面顏色(五碼): >> BW73Z, 背面漆膜厚: >> NOM, 背面漆塗漆型式幾塗幾烤: >> 2, 鉻酸鹽: >> Z, 訂單厚度: >> 0.015, 訂單重: >> 40, 重量容許率(下限): >> 10, 重量容許率(上限): >> 10, 訂單寬度: >> 41, 鍍製方式: >> AC, 鋼捲內徑: >> 508, 鋼捲下限重: >> 3, 鋼捲上限重: >> 4.5, 壓花條件碼: >> -, 表面花紋: >> R, 綠色識別碼: >> -, 印刷輥號: >> -, 產品代碼: >> PPGL, 皮膜碼: >> -, 單位別: >> I, 油品種類: >> Z, 塗油量: >> Z, 包裝代碼: >> E0 , 保護膜碼: >> -, 客戶試片取樣型式: >> -, 調質碼: >> S, 套筒碼: >> P , 規格: >> A792SSGR80, 製造標準: >> ASTM, 表面處理劑種類: >> Z, 表面處理劑塗佈量: >> Z, 伸長率測試: >> N, 硬度測試碼: >> N, 抗拉強度測試: >> N, 降伏強度測試: >> N, 厚度變異: >> 0, 訂單正面顏色(五碼): >> SWH36, 正面漆膜厚: >> 25, 正面漆塗漆型式幾塗幾烤: >> 2, 修邊碼: >> Y, 重量碼: >> AW, 鋼捲捲向: >> O, 鍍層碼: >> AZ50, | F:保證1/2 ASTM 厚度公差
PPGL | 2503EFE065/003 |  | 1. 製造標準為MS、ASTM或銷新加坡之訂單，若無技術指定優先用料，請優先使用國內料，勿使用ANFEN (OFP00406)-{.不符.} | 1. 製造標準為MS、ASTM或銷新加坡之訂單，若無技術指定優先用料，請優先使用國內料，勿使用ANFEN (OFP00406)-{.不符.} 2. 【提醒】！本單為直立式包裝，嚴禁鍍鋅或烤漆後以STAGGER捲取 (OFP00451)-{.不符.} 3. ※超耐候一系列用途要確認是否有英制公差需求，有英制公差需求時選配碼用ON027※ (OFP00680)-{.不符.} 4. 此經銷商有簽訂1/2厚度公差保證(無厚度變異),請調整冷軋與鍍鋅厚度公差管制範圍. 保證 ASTM 厚度公差 (OFP00180)-{.不符.} | 訂單:2503EFE065/003 CPL <生產備註> 事項如下 . 除HGI/ HGL 訂單邊緣不噴油. 其餘皆側緣噴油 (RMK00285) . 【美加訂單生產注意事項-CPL】1.客戶美加地區訂單實施修邊刀最大使用顆數上限(20顆) (RMK00717) . 【美加訂單生產注意事項-CPL】2.排程備註:注意修邊品質與毛邊 (RMK00717) . 【美加訂單生產注意事項-CPL】3.去毛邊輥的管制：兩側壓力均設定1.0 kg/cm2 (RMK00717) | 訂單:2503EFE065/003 CR1 <生產備註> 事項如下 . 此經銷商保證平均厚度在1/2厚度公差內，厚度量測NG時，如單位長度符合範圍，請放行 (RMK00402) . 此客戶有保證 全板形 急峻度 ≦ 0.7% ( ≦ 12 I-UNIT ) (RMK00583) . 【美加訂單生產注意事項-CR】1.兩側各加開一個spot cooling增加冷卻效果。 (RMK00717) . 【美加訂單生產注意事項-CR】2.發生毛邊時，請降速生產減輕毛邊程度，暫留討論後再處置。 (RMK00717) | 訂單:2503EFE065/003 CR2 <生產備註> 事項如下 . 此經銷商保證平均厚度在1/2厚度公差內，厚度量測NG時，如單位長度符合範圍，請放行 (RMK00402) . 此客戶有保證 全板形 急峻度 ≦ 0.7% ( ≦ 12 I-UNIT ) (RMK00583) . 【美加訂單生產注意事項-CR】1.兩側各加開一個spot cooling增加冷卻效果。 (RMK00717) . 【美加訂單生產注意事項-CR】2.發生毛邊時，請降速生產減輕毛邊程度，暫留討論後再處置。 (RMK00717) | 訂單:2503EFE065/003 CG1 <生產備註> 事項如下 . 鍍鋅表面不可有鋅痕、壓痕、凹陷、及刮傷 、應變痕等。 (RMK00054) . 此經銷商保證平均厚度在1/2厚度公差內，厚度量測NG時，如單位長度符合範圍，請放行 (RMK00402) . 鍍層 AZ150 (含) 以上 , 鋅花等級 C~E 目標D，避免鋅花晶界明顯後續造成烤漆點狀未塗漆。 (RMK00565) . 此客戶有保證 全板形 急峻度 ≦ 0.7% ( ≦ 12 I-UNIT ) (RMK00583) . 【美加訂單生產注意事項-CG1】副操確認完回控制室後，於生產排程鋼號旁簽名紀錄，以利後續追查(該排程生產完，排程單將保留)。 (RMK00717) . 【美加訂單生產注意事項-CG1】中央段副操每顆銲道出Pot時觀察銲道同時，確認Beaver Tail與鋼板接觸之Guide Roll羊毛氈狀況，並適時添加潤滑油(避免乾掉)。 (RMK00717) | 訂單:2503EFE065/003 CG2 <生產備註> 事項如下 . 鍍鋅表面不可有鋅痕、壓痕、凹陷、及刮傷 、應變痕等。 (RMK00054) . 此經銷商保證平均厚度在1/2厚度公差內，厚度量測NG時，如單位長度符合範圍，請放行 (RMK00402) . 鍍層 AZ150 (含) 以上 , 鋅花等級 C~E 目標D，避免鋅花晶界明顯後續造成烤漆點狀未塗漆。 (RMK00565) . 此客戶有保證 全板形 急峻度 ≦ 0.7% ( ≦ 12 I-UNIT ) (RMK00583) . 【美加訂單生產注意事項-CG2】1.使用SUB-NOZZLE (RMK00717) | 訂單:2503EFE065/003 CC1 <生產備註> 事項如下 . 正面面漆(20U)及正面總膜厚(25U)要求管制90%以上之膜厚,未達標準降級. (RMK00054) . 若背面面漆(20U)及背面總膜厚(25U)時要求管制90%以上之膜厚,未達標準降級 (RMK00054) . 面漆=18U(90%)~請購基準22U(110%),標準板總膜厚=5+20U(100%面漆). (RMK00054) . 30CM*全寬*留1塊給LAB及1塊給塗料商, (RMK00054) . 【色差】1.1.此客戶對面漆(非B開頭之色碼)目視色差要求較高,請依限度樣本進行目視色差管制★--->發生過訴賠 (RMK00248) . 【色差】1.2.若針對特殊顏色需特別管理時，請品檢忽略1.1.的規定以特別規定為主 (RMK00248) . 此經銷商保證平均厚度在1/2厚度公差內，厚度量測NG時，如單位長度符合範圍，請放行 (RMK00402) . 【捲取】注意！本單為直立式包裝。禁用STAGGER捲取送包裝！送RCL重處理例外。 (RMK00512) . 此客戶有保證 全板形 急峻度 ≦ 0.7% ( ≦ 12 I-UNIT ) (RMK00583) . 【美加訂單生產注意事項-CCP】1.請烤漆入口依照正背面漆鋼捲投向規定進行鋼捲投入。 (RMK00717) . 【美加訂單生產注意事項-CCP】2.烤漆入口依照鋼捲投向規定進行鋼捲投入。(CR1/CG1 CR2/CG2-->正向入料。CR1/CG2 CR2/CG1-->反向入料) (RMK00717) . 【美加訂單生產注意事項-CCP】3.此訂單背面漆一律採Nature塗裝，塗裝黏度設定40秒以上 (RMK00717) | 訂單:2503EFE065/003 CC2 <生產備註> 事項如下 . 正面面漆(20U)及正面總膜厚(25U)要求管制90%以上之膜厚,未達標準降級. (RMK00054) . 若背面面漆(20U)及背面總膜厚(25U)時要求管制90%以上之膜厚,未達標準降級 (RMK00054) . 面漆=18U(90%)~請購基準22U(110%),標準板總膜厚=5+20U(100%面漆). (RMK00054) . 30CM*全寬*留1塊給LAB及1塊給塗料商, (RMK00054) . 【色差】1.1.此客戶對面漆(非B開頭之色碼)目視色差要求較高,請依限度樣本進行目視色差管制★--->發生過訴賠 (RMK00248) . 【色差】1.2.若針對特殊顏色需特別管理時，請品檢忽略1.1.的規定以特別規定為主 (RMK00248) . 此經銷商保證平均厚度在1/2厚度公差內，厚度量測NG時，如單位長度符合範圍，請放行 (RMK00402) . 【捲取】注意！本單為直立式包裝。禁用STAGGER捲取送包裝！送RCL重處理例外。 (RMK00512) . 此客戶有保證 全板形 急峻度 ≦ 0.7% ( ≦ 12 I-UNIT ) (RMK00583) . 【美加訂單生產注意事項-CCP】1.請烤漆入口依照正背面漆鋼捲投向規定進行鋼捲投入。 (RMK00717) . 【美加訂單生產注意事項-CCP】2.烤漆入口依照鋼捲投向規定進行鋼捲投入。(CR1/CG1 CR2/CG2-->正向入料。CR1/CG2 CR2/CG1-->反向入料) (RMK00717) . 【美加訂單生產注意事項-CCP】3.此訂單背面漆一律採Nature塗裝，塗裝黏度設定40秒以上 (RMK00717) | 訂單:2503EFE065/003 RCL <生產備註> 事項如下 . 【捲取】注意！本單為直立式包裝。禁用STAGGER捲取送包裝！送RCL重處理例外。 (RMK00512) | 訂單:2503EFE065/003 CCPK 無 <生產備註> 事項 | 訂單:2503EFE065/003 CGQC <品檢備註> 事項如下 . 鍍層 AZ150 (含) 以上 , 鋅花等級 C~E 目標D，避免鋅花晶界明顯後續造成烤漆點狀未塗漆。 (RMK00565) | 訂單:2503EFE065/003 CCQC <品檢備註> 事項如下 . 【色差】1.1.此客戶對面漆(非B開頭之色碼)目視色差要求較高,請依限度樣本進行目視色差管制★--->發生過訴賠 (RMK00248) . 【色差】1.2.若針對特殊顏色需特別管理時，請品檢忽略1.1.的規定以特別規定為主 (RMK00248) . 【捲取】注意！本單為直立式包裝。禁用STAGGER捲取送包裝！送RCL重處理例外。 (RMK00512) | 訂單:2503EFE065/003 TOL 無 <生產備註> 事項 |  | 訂單 2503EFE065/003 修改記錄如下: 20250312 08:48:55 (06023) 退火碼: >> H2, 用途碼: >> COG003, 背面標示: >> S000, 訂單背面顏色(五碼): >> BW73Z, 背面漆膜厚: >> NOM, 背面漆塗漆型式幾塗幾烤: >> 2, 鉻酸鹽: >> Z, 訂單厚度: >> 0.015, 訂單重: >> 40, 重量容許率(下限): >> 10, 重量容許率(上限): >> 10, 訂單寬度: >> 41, 鍍製方式: >> AC, 鋼捲內徑: >> 508, 鋼捲下限重: >> 3, 鋼捲上限重: >> 4.5, 壓花條件碼: >> -, 表面花紋: >> R, 綠色識別碼: >> -, 印刷輥號: >> -, 產品代碼: >> PPGL, 皮膜碼: >> -, 單位別: >> I, 油品種類: >> Z, 塗油量: >> Z, 包裝代碼: >> E0 , 保護膜碼: >> -, 客戶試片取樣型式: >> -, 調質碼: >> S, 套筒碼: >> P , 規格: >> A792SSGR80, 製造標準: >> ASTM, 表面處理劑種類: >> Z, 表面處理劑塗佈量: >> Z, 伸長率測試: >> N, 硬度測試碼: >> N, 抗拉強度測試: >> N, 降伏強度測試: >> N, 厚度變異: >> 0, 訂單正面顏色(五碼): >> SBH78, 正面漆膜厚: >> 25, 正面漆塗漆型式幾塗幾烤: >> 2, 修邊碼: >> Y, 重量碼: >> AW, 鋼捲捲向: >> O, 鍍層碼: >> AZ50, | F:保證1/2 ASTM 厚度公差
PPGL | 2503EFE065/004 |  | 1. 製造標準為MS、ASTM或銷新加坡之訂單，若無技術指定優先用料，請優先使用國內料，勿使用ANFEN (OFP00406)-{.不符.} | 1. 製造標準為MS、ASTM或銷新加坡之訂單，若無技術指定優先用料，請優先使用國內料，勿使用ANFEN (OFP00406)-{.不符.} 2. 【提醒】！本單為直立式包裝，嚴禁鍍鋅或烤漆後以STAGGER捲取 (OFP00451)-{.不符.} 3. ※超耐候一系列用途要確認是否有英制公差需求，有英制公差需求時選配碼用ON027※ (OFP00680)-{.不符.} 4. 此經銷商有簽訂1/2厚度公差保證(無厚度變異),請調整冷軋與鍍鋅厚度公差管制範圍. 保證 ASTM 厚度公差 (OFP00180)-{.不符.} | 訂單:2503EFE065/004 CPL <生產備註> 事項如下 . 除HGI/ HGL 訂單邊緣不噴油. 其餘皆側緣噴油 (RMK00285) . 【美加訂單生產注意事項-CPL】1.客戶美加地區訂單實施修邊刀最大使用顆數上限(20顆) (RMK00717) . 【美加訂單生產注意事項-CPL】2.排程備註:注意修邊品質與毛邊 (RMK00717) . 【美加訂單生產注意事項-CPL】3.去毛邊輥的管制：兩側壓力均設定1.0 kg/cm2 (RMK00717) | 訂單:2503EFE065/004 CR1 <生產備註> 事項如下 . 此經銷商保證平均厚度在1/2厚度公差內，厚度量測NG時，如單位長度符合範圍，請放行 (RMK00402) . 此客戶有保證 全板形 急峻度 ≦ 0.7% ( ≦ 12 I-UNIT ) (RMK00583) . 【美加訂單生產注意事項-CR】1.兩側各加開一個spot cooling增加冷卻效果。 (RMK00717) . 【美加訂單生產注意事項-CR】2.發生毛邊時，請降速生產減輕毛邊程度，暫留討論後再處置。 (RMK00717) | 訂單:2503EFE065/004 CR2 <生產備註> 事項如下 . 此經銷商保證平均厚度在1/2厚度公差內，厚度量測NG時，如單位長度符合範圍，請放行 (RMK00402) . 此客戶有保證 全板形 急峻度 ≦ 0.7% ( ≦ 12 I-UNIT ) (RMK00583) . 【美加訂單生產注意事項-CR】1.兩側各加開一個spot cooling增加冷卻效果。 (RMK00717) . 【美加訂單生產注意事項-CR】2.發生毛邊時，請降速生產減輕毛邊程度，暫留討論後再處置。 (RMK00717) | 訂單:2503EFE065/004 CG1 <生產備註> 事項如下 . 鍍鋅表面不可有鋅痕、壓痕、凹陷、及刮傷 、應變痕等。 (RMK00054) . 此經銷商保證平均厚度在1/2厚度公差內，厚度量測NG時，如單位長度符合範圍，請放行 (RMK00402) . 鍍層 AZ150 (含) 以上 , 鋅花等級 C~E 目標D，避免鋅花晶界明顯後續造成烤漆點狀未塗漆。 (RMK00565) . 此客戶有保證 全板形 急峻度 ≦ 0.7% ( ≦ 12 I-UNIT ) (RMK00583) . 【美加訂單生產注意事項-CG1】副操確認完回控制室後，於生產排程鋼號旁簽名紀錄，以利後續追查(該排程生產完，排程單將保留)。 (RMK00717) . 【美加訂單生產注意事項-CG1】中央段副操每顆銲道出Pot時觀察銲道同時，確認Beaver Tail與鋼板接觸之Guide Roll羊毛氈狀況，並適時添加潤滑油(避免乾掉)。 (RMK00717) | 訂單:2503EFE065/004 CG2 <生產備註> 事項如下 . 鍍鋅表面不可有鋅痕、壓痕、凹陷、及刮傷 、應變痕等。 (RMK00054) . 此經銷商保證平均厚度在1/2厚度公差內，厚度量測NG時，如單位長度符合範圍，請放行 (RMK00402) . 鍍層 AZ150 (含) 以上 , 鋅花等級 C~E 目標D，避免鋅花晶界明顯後續造成烤漆點狀未塗漆。 (RMK00565) . 此客戶有保證 全板形 急峻度 ≦ 0.7% ( ≦ 12 I-UNIT ) (RMK00583) . 【美加訂單生產注意事項-CG2】1.使用SUB-NOZZLE (RMK00717) | 訂單:2503EFE065/004 CC1 <生產備註> 事項如下 . 正面面漆(20U)及正面總膜厚(25U)要求管制90%以上之膜厚,未達標準降級. (RMK00054) . 若背面面漆(20U)及背面總膜厚(25U)時要求管制90%以上之膜厚,未達標準降級 (RMK00054) . 面漆=18U(90%)~請購基準22U(110%),標準板總膜厚=5+20U(100%面漆). (RMK00054) . 30CM*全寬*留1塊給LAB及1塊給塗料商, (RMK00054) . 【色差】1.1.此客戶對面漆(非B開頭之色碼)目視色差要求較高,請依限度樣本進行目視色差管制★--->發生過訴賠 (RMK00248) . 【色差】1.2.若針對特殊顏色需特別管理時，請品檢忽略1.1.的規定以特別規定為主 (RMK00248) . 此經銷商保證平均厚度在1/2厚度公差內，厚度量測NG時，如單位長度符合範圍，請放行 (RMK00402) . 【捲取】注意！本單為直立式包裝。禁用STAGGER捲取送包裝！送RCL重處理例外。 (RMK00512) . 【抽氣量】白色系在CC1生產時,FINISH抽氣量請設定250,如生產中發生色差b值異常升高,請股長再加大抽氣量因應 (RMK00560) . 此客戶有保證 全板形 急峻度 ≦ 0.7% ( ≦ 12 I-UNIT ) (RMK00583) . 【美加訂單生產注意事項-CCP】1.請烤漆入口依照正背面漆鋼捲投向規定進行鋼捲投入。 (RMK00717) . 【美加訂單生產注意事項-CCP】2.烤漆入口依照鋼捲投向規定進行鋼捲投入。(CR1/CG1 CR2/CG2-->正向入料。CR1/CG2 CR2/CG1-->反向入料) (RMK00717) . 【美加訂單生產注意事項-CCP】3.此訂單背面漆一律採Nature塗裝，塗裝黏度設定40秒以上 (RMK00717) | 訂單:2503EFE065/004 CC2 <生產備註> 事項如下 . 正面面漆(20U)及正面總膜厚(25U)要求管制90%以上之膜厚,未達標準降級. (RMK00054) . 若背面面漆(20U)及背面總膜厚(25U)時要求管制90%以上之膜厚,未達標準降級 (RMK00054) . 面漆=18U(90%)~請購基準22U(110%),標準板總膜厚=5+20U(100%面漆). (RMK00054) . 30CM*全寬*留1塊給LAB及1塊給塗料商, (RMK00054) . 【色差】1.1.此客戶對面漆(非B開頭之色碼)目視色差要求較高,請依限度樣本進行目視色差管制★--->發生過訴賠 (RMK00248) . 【色差】1.2.若針對特殊顏色需特別管理時，請品檢忽略1.1.的規定以特別規定為主 (RMK00248) . 此經銷商保證平均厚度在1/2厚度公差內，厚度量測NG時，如單位長度符合範圍，請放行 (RMK00402) . 【捲取】注意！本單為直立式包裝。禁用STAGGER捲取送包裝！送RCL重處理例外。 (RMK00512) . 【抽氣量】白色系在CC1生產時,FINISH抽氣量請設定250,如生產中發生色差b值異常升高,請股長再加大抽氣量因應 (RMK00560) . 此客戶有保證 全板形 急峻度 ≦ 0.7% ( ≦ 12 I-UNIT ) (RMK00583) . 【美加訂單生產注意事項-CCP】1.請烤漆入口依照正背面漆鋼捲投向規定進行鋼捲投入。 (RMK00717) . 【美加訂單生產注意事項-CCP】2.烤漆入口依照鋼捲投向規定進行鋼捲投入。(CR1/CG1 CR2/CG2-->正向入料。CR1/CG2 CR2/CG1-->反向入料) (RMK00717) . 【美加訂單生產注意事項-CCP】3.此訂單背面漆一律採Nature塗裝，塗裝黏度設定40秒以上 (RMK00717) | 訂單:2503EFE065/004 RCL <生產備註> 事項如下 . 【捲取】注意！本單為直立式包裝。禁用STAGGER捲取送包裝！送RCL重處理例外。 (RMK00512) | 訂單:2503EFE065/004 CCPK 無 <生產備註> 事項 | 訂單:2503EFE065/004 CGQC <品檢備註> 事項如下 . 鍍層 AZ150 (含) 以上 , 鋅花等級 C~E 目標D，避免鋅花晶界明顯後續造成烤漆點狀未塗漆。 (RMK00565) | 訂單:2503EFE065/004 CCQC <品檢備註> 事項如下 . 【色差】1.1.此客戶對面漆(非B開頭之色碼)目視色差要求較高,請依限度樣本進行目視色差管制★--->發生過訴賠 (RMK00248) . 【色差】1.2.若針對特殊顏色需特別管理時，請品檢忽略1.1.的規定以特別規定為主 (RMK00248) . 【捲取】注意！本單為直立式包裝。禁用STAGGER捲取送包裝！送RCL重處理例外。 (RMK00512) | 訂單:2503EFE065/004 TOL 無 <生產備註> 事項 |  | 訂單 2503EFE065/004 修改記錄如下: 20250312 08:48:58 (06023) 退火碼: >> H2, 用途碼: >> COG003, 背面標示: >> S000, 訂單背面顏色(五碼): >> BW73Z, 背面漆膜厚: >> NOM, 背面漆塗漆型式幾塗幾烤: >> 2, 鉻酸鹽: >> Z, 訂單厚度: >> 0.015, 訂單重: >> 40, 重量容許率(下限): >> 10, 重量容許率(上限): >> 10, 訂單寬度: >> 41, 鍍製方式: >> AC, 鋼捲內徑: >> 508, 鋼捲下限重: >> 3, 鋼捲上限重: >> 4.5, 壓花條件碼: >> -, 表面花紋: >> R, 綠色識別碼: >> -, 印刷輥號: >> -, 產品代碼: >> PPGL, 皮膜碼: >> -, 單位別: >> I, 油品種類: >> Z, 塗油量: >> Z, 包裝代碼: >> E0 , 保護膜碼: >> -, 客戶試片取樣型式: >> -, 調質碼: >> S, 套筒碼: >> P , 規格: >> A792SSGR80, 製造標準: >> ASTM, 表面處理劑種類: >> Z, 表面處理劑塗佈量: >> Z, 伸長率測試: >> N, 硬度測試碼: >> N, 抗拉強度測試: >> N, 降伏強度測試: >> N, 厚度變異: >> 0, 訂單正面顏色(五碼): >> SWH68, 正面漆膜厚: >> 25, 正面漆塗漆型式幾塗幾烤: >> 2, 修邊碼: >> Y, 重量碼: >> AW, 鋼捲捲向: >> O, 鍍層碼: >> AZ50, | F:保證1/2 ASTM 厚度公差
PPGL | 2503EFE065/005 |  | 1. 製造標準為MS、ASTM或銷新加坡之訂單，若無技術指定優先用料，請優先使用國內料，勿使用ANFEN (OFP00406)-{.不符.} | 1. 製造標準為MS、ASTM或銷新加坡之訂單，若無技術指定優先用料，請優先使用國內料，勿使用ANFEN (OFP00406)-{.不符.} 2. 【提醒】！本單為直立式包裝，嚴禁鍍鋅或烤漆後以STAGGER捲取 (OFP00451)-{.不符.} 3. ※超耐候一系列用途要確認是否有英制公差需求，有英制公差需求時選配碼用ON027※ (OFP00680)-{.不符.} 4. 此經銷商有簽訂1/2厚度公差保證(無厚度變異),請調整冷軋與鍍鋅厚度公差管制範圍. 保證 ASTM 厚度公差 (OFP00180)-{.不符.} | 訂單:2503EFE065/005 CPL <生產備註> 事項如下 . 除HGI/ HGL 訂單邊緣不噴油. 其餘皆側緣噴油 (RMK00285) . 【美加訂單生產注意事項-CPL】1.客戶美加地區訂單實施修邊刀最大使用顆數上限(20顆) (RMK00717) . 【美加訂單生產注意事項-CPL】2.排程備註:注意修邊品質與毛邊 (RMK00717) . 【美加訂單生產注意事項-CPL】3.去毛邊輥的管制：兩側壓力均設定1.0 kg/cm2 (RMK00717) | 訂單:2503EFE065/005 CR1 <生產備註> 事項如下 . 此經銷商保證平均厚度在1/2厚度公差內，厚度量測NG時，如單位長度符合範圍，請放行 (RMK00402) . 此客戶有保證 全板形 急峻度 ≦ 0.7% ( ≦ 12 I-UNIT ) (RMK00583) . 【美加訂單生產注意事項-CR】1.兩側各加開一個spot cooling增加冷卻效果。 (RMK00717) . 【美加訂單生產注意事項-CR】2.發生毛邊時，請降速生產減輕毛邊程度，暫留討論後再處置。 (RMK00717) | 訂單:2503EFE065/005 CR2 <生產備註> 事項如下 . 此經銷商保證平均厚度在1/2厚度公差內，厚度量測NG時，如單位長度符合範圍，請放行 (RMK00402) . 此客戶有保證 全板形 急峻度 ≦ 0.7% ( ≦ 12 I-UNIT ) (RMK00583) . 【美加訂單生產注意事項-CR】1.兩側各加開一個spot cooling增加冷卻效果。 (RMK00717) . 【美加訂單生產注意事項-CR】2.發生毛邊時，請降速生產減輕毛邊程度，暫留討論後再處置。 (RMK00717) | 訂單:2503EFE065/005 CG1 <生產備註> 事項如下 . 鍍鋅表面不可有鋅痕、壓痕、凹陷、及刮傷 、應變痕等。 (RMK00054) . 此經銷商保證平均厚度在1/2厚度公差內，厚度量測NG時，如單位長度符合範圍，請放行 (RMK00402) . 鍍層 AZ150 (含) 以上 , 鋅花等級 C~E 目標D，避免鋅花晶界明顯後續造成烤漆點狀未塗漆。 (RMK00565) . 此客戶有保證 全板形 急峻度 ≦ 0.7% ( ≦ 12 I-UNIT ) (RMK00583) . 【美加訂單生產注意事項-CG1】副操確認完回控制室後，於生產排程鋼號旁簽名紀錄，以利後續追查(該排程生產完，排程單將保留)。 (RMK00717) . 【美加訂單生產注意事項-CG1】中央段副操每顆銲道出Pot時觀察銲道同時，確認Beaver Tail與鋼板接觸之Guide Roll羊毛氈狀況，並適時添加潤滑油(避免乾掉)。 (RMK00717) | 訂單:2503EFE065/005 CG2 <生產備註> 事項如下 . 鍍鋅表面不可有鋅痕、壓痕、凹陷、及刮傷 、應變痕等。 (RMK00054) . 此經銷商保證平均厚度在1/2厚度公差內，厚度量測NG時，如單位長度符合範圍，請放行 (RMK00402) . 鍍層 AZ150 (含) 以上 , 鋅花等級 C~E 目標D，避免鋅花晶界明顯後續造成烤漆點狀未塗漆。 (RMK00565) . 此客戶有保證 全板形 急峻度 ≦ 0.7% ( ≦ 12 I-UNIT ) (RMK00583) . 【美加訂單生產注意事項-CG2】1.使用SUB-NOZZLE (RMK00717) | 訂單:2503EFE065/005 CC1 <生產備註> 事項如下 . 正面面漆(20U)及正面總膜厚(25U)要求管制90%以上之膜厚,未達標準降級. (RMK00054) . 若背面面漆(20U)及背面總膜厚(25U)時要求管制90%以上之膜厚,未達標準降級 (RMK00054) . 面漆=18U(90%)~請購基準22U(110%),標準板總膜厚=5+20U(100%面漆). (RMK00054) . 30CM*全寬*留1塊給LAB及1塊給塗料商, (RMK00054) . 【色差】1.1.此客戶對面漆(非B開頭之色碼)目視色差要求較高,請依限度樣本進行目視色差管制★--->發生過訴賠 (RMK00248) . 【色差】1.2.若針對特殊顏色需特別管理時，請品檢忽略1.1.的規定以特別規定為主 (RMK00248) . 此經銷商保證平均厚度在1/2厚度公差內，厚度量測NG時，如單位長度符合範圍，請放行 (RMK00402) . 【捲取】注意！本單為直立式包裝。禁用STAGGER捲取送包裝！送RCL重處理例外。 (RMK00512) . 此客戶有保證 全板形 急峻度 ≦ 0.7% ( ≦ 12 I-UNIT ) (RMK00583) . 【美加訂單生產注意事項-CCP】1.請烤漆入口依照正背面漆鋼捲投向規定進行鋼捲投入。 (RMK00717) . 【美加訂單生產注意事項-CCP】2.烤漆入口依照鋼捲投向規定進行鋼捲投入。(CR1/CG1 CR2/CG2-->正向入料。CR1/CG2 CR2/CG1-->反向入料) (RMK00717) . 【美加訂單生產注意事項-CCP】3.此訂單背面漆一律採Nature塗裝，塗裝黏度設定40秒以上 (RMK00717) | 訂單:2503EFE065/005 CC2 <生產備註> 事項如下 . 正面面漆(20U)及正面總膜厚(25U)要求管制90%以上之膜厚,未達標準降級. (RMK00054) . 若背面面漆(20U)及背面總膜厚(25U)時要求管制90%以上之膜厚,未達標準降級 (RMK00054) . 面漆=18U(90%)~請購基準22U(110%),標準板總膜厚=5+20U(100%面漆). (RMK00054) . 30CM*全寬*留1塊給LAB及1塊給塗料商, (RMK00054) . 【色差】1.1.此客戶對面漆(非B開頭之色碼)目視色差要求較高,請依限度樣本進行目視色差管制★--->發生過訴賠 (RMK00248) . 【色差】1.2.若針對特殊顏色需特別管理時，請品檢忽略1.1.的規定以特別規定為主 (RMK00248) . 此經銷商保證平均厚度在1/2厚度公差內，厚度量測NG時，如單位長度符合範圍，請放行 (RMK00402) . 【捲取】注意！本單為直立式包裝。禁用STAGGER捲取送包裝！送RCL重處理例外。 (RMK00512) . 此客戶有保證 全板形 急峻度 ≦ 0.7% ( ≦ 12 I-UNIT ) (RMK00583) . 【美加訂單生產注意事項-CCP】1.請烤漆入口依照正背面漆鋼捲投向規定進行鋼捲投入。 (RMK00717) . 【美加訂單生產注意事項-CCP】2.烤漆入口依照鋼捲投向規定進行鋼捲投入。(CR1/CG1 CR2/CG2-->正向入料。CR1/CG2 CR2/CG1-->反向入料) (RMK00717) . 【美加訂單生產注意事項-CCP】3.此訂單背面漆一律採Nature塗裝，塗裝黏度設定40秒以上 (RMK00717) | 訂單:2503EFE065/005 RCL <生產備註> 事項如下 . 【捲取】注意！本單為直立式包裝。禁用STAGGER捲取送包裝！送RCL重處理例外。 (RMK00512) | 訂單:2503EFE065/005 CCPK 無 <生產備註> 事項 | 訂單:2503EFE065/005 CGQC <品檢備註> 事項如下 . 鍍層 AZ150 (含) 以上 , 鋅花等級 C~E 目標D，避免鋅花晶界明顯後續造成烤漆點狀未塗漆。 (RMK00565) | 訂單:2503EFE065/005 CCQC <品檢備註> 事項如下 . 【色差】1.1.此客戶對面漆(非B開頭之色碼)目視色差要求較高,請依限度樣本進行目視色差管制★--->發生過訴賠 (RMK00248) . 【色差】1.2.若針對特殊顏色需特別管理時，請品檢忽略1.1.的規定以特別規定為主 (RMK00248) . 【捲取】注意！本單為直立式包裝。禁用STAGGER捲取送包裝！送RCL重處理例外。 (RMK00512) | 訂單:2503EFE065/005 TOL 無 <生產備註> 事項 |  | 訂單 2503EFE065/005 修改記錄如下: 20250312 08:49:02 (06023) 退火碼: >> H2, 用途碼: >> COG003, 背面標示: >> S000, 訂單背面顏色(五碼): >> BW73Z, 背面漆膜厚: >> NOM, 背面漆塗漆型式幾塗幾烤: >> 2, 鉻酸鹽: >> Z, 訂單厚度: >> 0.015, 訂單重: >> 40, 重量容許率(下限): >> 10, 重量容許率(上限): >> 10, 訂單寬度: >> 41, 鍍製方式: >> AC, 鋼捲內徑: >> 508, 鋼捲下限重: >> 3, 鋼捲上限重: >> 4.5, 壓花條件碼: >> -, 表面花紋: >> R, 綠色識別碼: >> -, 印刷輥號: >> -, 產品代碼: >> PPGL, 皮膜碼: >> -, 單位別: >> I, 油品種類: >> Z, 塗油量: >> Z, 包裝代碼: >> E0 , 保護膜碼: >> -, 客戶試片取樣型式: >> -, 調質碼: >> S, 套筒碼: >> P , 規格: >> A792SSGR80, 製造標準: >> ASTM, 表面處理劑種類: >> Z, 表面處理劑塗佈量: >> Z, 伸長率測試: >> N, 硬度測試碼: >> N, 抗拉強度測試: >> N, 降伏強度測試: >> N, 厚度變異: >> 0, 訂單正面顏色(五碼): >> SBH86, 正面漆膜厚: >> 25, 正面漆塗漆型式幾塗幾烤: >> 2, 修邊碼: >> Y, 重量碼: >> AW, 鋼捲捲向: >> O, 鍍層碼: >> AZ50, | F:保證1/2 ASTM 厚度公差
PPGL | 2503EFE066/001 | 1. ASTM 鍍製方式為MIN 與"最終產品保證1/2 ASTM 厚度公差"不能共存 (OFP00216)-{.不符.} | 1. 製造標準為MS、ASTM或銷新加坡之訂單，若無技術指定優先用料，請優先使用國內料，勿使用ANFEN (OFP00406)-{.不符.} 2. ★提醒！MIN訂單先不要配安丰料★ (OFP00664)-{.不符.} | 1. ASTM 鍍製方式為MIN 與"最終產品保證1/2 ASTM 厚度公差"不能共存 (OFP00216)-{.不符.} 2. 鍍製方式為 MIN 或 TMI 時, 冷軋厚度公差 請改為 " 1/2 厚度公差" (OFP00265)-{.不符.} 3. 製造標準為MS、ASTM或銷新加坡之訂單，若無技術指定優先用料，請優先使用國內料，勿使用ANFEN (OFP00406)-{.不符.} 4. 【提醒】！本單為直立式包裝，嚴禁鍍鋅或烤漆後以STAGGER捲取 (OFP00451)-{.不符.} 5. ★提醒！MIN訂單先不要配安丰料★ (OFP00664)-{.不符.} 6. ※超耐候一系列用途要確認是否有英制公差需求，有英制公差需求時選配碼用ON027※ (OFP00680)-{.不符.} | 訂單:2503EFE066/001 CPL <生產備註> 事項如下 . 除HGI/ HGL 訂單邊緣不噴油. 其餘皆側緣噴油 (RMK00285) . 【美加訂單生產注意事項-CPL】1.客戶美加地區訂單實施修邊刀最大使用顆數上限(20顆) (RMK00717) . 【美加訂單生產注意事項-CPL】2.排程備註:注意修邊品質與毛邊 (RMK00717) . 【美加訂單生產注意事項-CPL】3.去毛邊輥的管制：兩側壓力均設定1.0 kg/cm2 (RMK00717) | 訂單:2503EFE066/001 CR1 <生產備註> 事項如下 . 【美加訂單生產注意事項-CR】1.兩側各加開一個spot cooling增加冷卻效果。 (RMK00717) . 【美加訂單生產注意事項-CR】2.發生毛邊時，請降速生產減輕毛邊程度，暫留討論後再處置。 (RMK00717) | 訂單:2503EFE066/001 CR2 <生產備註> 事項如下 . 【美加訂單生產注意事項-CR】1.兩側各加開一個spot cooling增加冷卻效果。 (RMK00717) . 【美加訂單生產注意事項-CR】2.發生毛邊時，請降速生產減輕毛邊程度，暫留討論後再處置。 (RMK00717) | 訂單:2503EFE066/001 CG1 <生產備註> 事項如下 . 鍍鋅表面不可有鋅痕、壓痕、凹陷、及刮傷 、應變痕等。 (RMK00054) . 鍍製方式 MIN 訂單. (RMK00073) . 鍍層 AZ150 (含) 以上 , 鋅花等級 C~E 目標D，避免鋅花晶界明顯後續造成烤漆點狀未塗漆。 (RMK00565) . MIN訂單為平均厚度放行，實測厚度NG時，如單位長度符合範圍，請放行 (RMK00585) . 【美加訂單生產注意事項-CG1】副操確認完回控制室後，於生產排程鋼號旁簽名紀錄，以利後續追查(該排程生產完，排程單將保留)。 (RMK00717) . 【美加訂單生產注意事項-CG1】中央段副操每顆銲道出Pot時觀察銲道同時，確認Beaver Tail與鋼板接觸之Guide Roll羊毛氈狀況，並適時添加潤滑油(避免乾掉)。 (RMK00717) | 訂單:2503EFE066/001 CG2 <生產備註> 事項如下 . 鍍鋅表面不可有鋅痕、壓痕、凹陷、及刮傷 、應變痕等。 (RMK00054) . 鍍製方式 MIN 訂單. (RMK00073) . 鍍層 AZ150 (含) 以上 , 鋅花等級 C~E 目標D，避免鋅花晶界明顯後續造成烤漆點狀未塗漆。 (RMK00565) . MIN訂單為平均厚度放行，實測厚度NG時，如單位長度符合範圍，請放行 (RMK00585) . 【美加訂單生產注意事項-CG2】1.使用SUB-NOZZLE (RMK00717) | 訂單:2503EFE066/001 CC1 <生產備註> 事項如下 . 【水痕】因YCP 近似深黑色水痕可能嚴重，因此指定CC1生產注意W/Q 使用純水與水量控制 (RMK-E_CHIN) . 正面面漆(20U)及正面總膜厚(25U)要求管制90%以上之膜厚,未達標準降級. (RMK00054) . 若背面面漆(20U)及背面總膜厚(25U)時要求管制90%以上之膜厚,未達標準降級 (RMK00054) . 面漆=18U(90%)~請購基準22U(110%),標準板總膜厚=5+20U(100%面漆). (RMK00054) . 30CM*全寬*留1塊給LAB及1塊給塗料商, (RMK00054) . 鍍製方式 MIN 訂單. (RMK00073) . 【捲取】注意！本單為直立式包裝。禁用STAGGER捲取送包裝！送RCL重處理例外。 (RMK00512) . MIN訂單為平均厚度放行，實測厚度NG時，如單位長度符合範圍，請放行 (RMK00585) . 【美加訂單生產注意事項-CCP】1.請烤漆入口依照正背面漆鋼捲投向規定進行鋼捲投入。 (RMK00717) . 【美加訂單生產注意事項-CCP】2.烤漆入口依照鋼捲投向規定進行鋼捲投入。(CR1/CG1 CR2/CG2-->正向入料。CR1/CG2 CR2/CG1-->反向入料) (RMK00717) . 【美加訂單生產注意事項-CCP】3.此訂單背面漆一律採Nature塗裝，塗裝黏度設定40秒以上 (RMK00717) | 訂單:2503EFE066/001 CC2 <生產備註> 事項如下 . 【水痕】因YCP 近似深黑色水痕可能嚴重，因此指定CC1生產注意W/Q 使用純水與水量控制 (RMK-E_CHIN) . 正面面漆(20U)及正面總膜厚(25U)要求管制90%以上之膜厚,未達標準降級. (RMK00054) . 若背面面漆(20U)及背面總膜厚(25U)時要求管制90%以上之膜厚,未達標準降級 (RMK00054) . 面漆=18U(90%)~請購基準22U(110%),標準板總膜厚=5+20U(100%面漆). (RMK00054) . 30CM*全寬*留1塊給LAB及1塊給塗料商, (RMK00054) . 鍍製方式 MIN 訂單. (RMK00073) . 【捲取】注意！本單為直立式包裝。禁用STAGGER捲取送包裝！送RCL重處理例外。 (RMK00512) . MIN訂單為平均厚度放行，實測厚度NG時，如單位長度符合範圍，請放行 (RMK00585) . 【美加訂單生產注意事項-CCP】1.請烤漆入口依照正背面漆鋼捲投向規定進行鋼捲投入。 (RMK00717) . 【美加訂單生產注意事項-CCP】2.烤漆入口依照鋼捲投向規定進行鋼捲投入。(CR1/CG1 CR2/CG2-->正向入料。CR1/CG2 CR2/CG1-->反向入料) (RMK00717) . 【美加訂單生產注意事項-CCP】3.此訂單背面漆一律採Nature塗裝，塗裝黏度設定40秒以上 (RMK00717) | 訂單:2503EFE066/001 RCL <生產備註> 事項如下 . 【捲取】注意！本單為直立式包裝。禁用STAGGER捲取送包裝！送RCL重處理例外。 (RMK00512) | 訂單:2503EFE066/001 CCPK 無 <生產備註> 事項 | 訂單:2503EFE066/001 CGQC <品檢備註> 事項如下 . 鍍層 AZ150 (含) 以上 , 鋅花等級 C~E 目標D，避免鋅花晶界明顯後續造成烤漆點狀未塗漆。 (RMK00565) | 訂單:2503EFE066/001 CCQC <品檢備註> 事項如下 . 【水痕】因YCP 近似深黑色水痕可能嚴重，因此指定CC1生產注意W/Q 使用純水與水量控制 (RMK-E_CHIN) . 【捲取】注意！本單為直立式包裝。禁用STAGGER捲取送包裝！送RCL重處理例外。 (RMK00512) | 訂單:2503EFE066/001 TOL 無 <生產備註> 事項 | 【水痕】因YCP 近似深黑色水痕可能嚴重，因此指定CC1生產注意W/Q 使用純水與水量控制^^/CC1/CC2/CCQC/^^ <<.E_CHIN 2025/04/24 14:57.>> | 訂單 2503EFE066/001 修改記錄如下: 20250410 15:47:27 (06023) 退火碼: >> H2, 用途碼: >> COG003, 背面標示: >> S000, 訂單背面顏色(五碼): >> XXXXX, 背面漆膜厚: >> NOM, 背面漆塗漆型式幾塗幾烤: >> 2, 鉻酸鹽: >> Z, 訂單厚度: >> 0.0142, 訂單重: >> 60, 重量容許率(下限): >> 10, 重量容許率(上限): >> 10, 訂單寬度: >> 40.875, 鍍製方式: >> MIN, 鋼捲內徑: >> 508, 鋼捲下限重: >> 2.75, 鋼捲上限重: >> 4.54, 壓花條件碼: >> -, 表面花紋: >> R, 綠色識別碼: >> -, 印刷輥號: >> -, 產品代碼: >> PPGL, 皮膜碼: >> -, 單位別: >> I, 油品種類: >> Z, 塗油量: >> Z, 包裝代碼: >> E0 , 保護膜碼: >> -, 客戶試片取樣型式: >> -, 調質碼: >> S, 套筒碼: >> C , 規格: >> A792SSGR80, 製造標準: >> ASTM, 表面處理劑種類: >> Z, 表面處理劑塗佈量: >> Z, 伸長率測試: >> N, 硬度測試碼: >> N, 抗拉強度測試: >> N, 降伏強度測試: >> N, 厚度變異: >> 0, 訂單正面顏色(五碼): >> XXXXX, 正面漆膜厚: >> NOM, 正面漆塗漆型式幾塗幾烤: >> 2, 修邊碼: >> Y, 重量碼: >> AW, 鋼捲捲向: >> O, 鍍層碼: >> AZ50, 20250416 16:32:08 (06023) 訂單背面顏色(五碼): XXXXX >> BW3KY, 背面漆膜厚: NOM >> 12.5, 訂單正面顏色(五碼): XXXXX >> SYS9N, 正面漆膜厚: NOM >> 25, 20250416 16:50:21 (06023) 用途碼: COG003 >> COG007, | *:
PPGL | 2503EFE066/002 | 1. ASTM 鍍製方式為MIN 與"最終產品保證1/2 ASTM 厚度公差"不能共存 (OFP00216)-{.不符.} | 1. 製造標準為MS、ASTM或銷新加坡之訂單，若無技術指定優先用料，請優先使用國內料，勿使用ANFEN (OFP00406)-{.不符.} 2. ★提醒！MIN訂單先不要配安丰料★ (OFP00664)-{.不符.} | 1. ASTM 鍍製方式為MIN 與"最終產品保證1/2 ASTM 厚度公差"不能共存 (OFP00216)-{.不符.} 2. 鍍製方式為 MIN 或 TMI 時, 冷軋厚度公差 請改為 " 1/2 厚度公差" (OFP00265)-{.不符.} 3. 製造標準為MS、ASTM或銷新加坡之訂單，若無技術指定優先用料，請優先使用國內料，勿使用ANFEN (OFP00406)-{.不符.} 4. 【提醒】！本單為直立式包裝，嚴禁鍍鋅或烤漆後以STAGGER捲取 (OFP00451)-{.不符.} 5. ★提醒！MIN訂單先不要配安丰料★ (OFP00664)-{.不符.} 6. ※超耐候一系列用途要確認是否有英制公差需求，有英制公差需求時選配碼用ON027※ (OFP00680)-{.不符.} | 訂單:2503EFE066/002 CPL <生產備註> 事項如下 . 除HGI/ HGL 訂單邊緣不噴油. 其餘皆側緣噴油 (RMK00285) . 【美加訂單生產注意事項-CPL】1.客戶美加地區訂單實施修邊刀最大使用顆數上限(20顆) (RMK00717) . 【美加訂單生產注意事項-CPL】2.排程備註:注意修邊品質與毛邊 (RMK00717) . 【美加訂單生產注意事項-CPL】3.去毛邊輥的管制：兩側壓力均設定1.0 kg/cm2 (RMK00717) | 訂單:2503EFE066/002 CR1 <生產備註> 事項如下 . 【美加訂單生產注意事項-CR】1.兩側各加開一個spot cooling增加冷卻效果。 (RMK00717) . 【美加訂單生產注意事項-CR】2.發生毛邊時，請降速生產減輕毛邊程度，暫留討論後再處置。 (RMK00717) | 訂單:2503EFE066/002 CR2 <生產備註> 事項如下 . 【美加訂單生產注意事項-CR】1.兩側各加開一個spot cooling增加冷卻效果。 (RMK00717) . 【美加訂單生產注意事項-CR】2.發生毛邊時，請降速生產減輕毛邊程度，暫留討論後再處置。 (RMK00717) | 訂單:2503EFE066/002 CG1 <生產備註> 事項如下 . 鍍鋅表面不可有鋅痕、壓痕、凹陷、及刮傷 、應變痕等。 (RMK00054) . 鍍製方式 MIN 訂單. (RMK00073) . 鍍層 AZ150 (含) 以上 , 鋅花等級 C~E 目標D，避免鋅花晶界明顯後續造成烤漆點狀未塗漆。 (RMK00565) . MIN訂單為平均厚度放行，實測厚度NG時，如單位長度符合範圍，請放行 (RMK00585) . 【美加訂單生產注意事項-CG1】副操確認完回控制室後，於生產排程鋼號旁簽名紀錄，以利後續追查(該排程生產完，排程單將保留)。 (RMK00717) . 【美加訂單生產注意事項-CG1】中央段副操每顆銲道出Pot時觀察銲道同時，確認Beaver Tail與鋼板接觸之Guide Roll羊毛氈狀況，並適時添加潤滑油(避免乾掉)。 (RMK00717) | 訂單:2503EFE066/002 CG2 <生產備註> 事項如下 . 鍍鋅表面不可有鋅痕、壓痕、凹陷、及刮傷 、應變痕等。 (RMK00054) . 鍍製方式 MIN 訂單. (RMK00073) . 鍍層 AZ150 (含) 以上 , 鋅花等級 C~E 目標D，避免鋅花晶界明顯後續造成烤漆點狀未塗漆。 (RMK00565) . MIN訂單為平均厚度放行，實測厚度NG時，如單位長度符合範圍，請放行 (RMK00585) . 【美加訂單生產注意事項-CG2】1.使用SUB-NOZZLE (RMK00717) | 訂單:2503EFE066/002 CC1 <生產備註> 事項如下 . 正面面漆(20U)及正面總膜厚(25U)要求管制90%以上之膜厚,未達標準降級. (RMK00054) . 若背面面漆(20U)及背面總膜厚(25U)時要求管制90%以上之膜厚,未達標準降級 (RMK00054) . 面漆=18U(90%)~請購基準22U(110%),標準板總膜厚=5+20U(100%面漆). (RMK00054) . 30CM*全寬*留1塊給LAB及1塊給塗料商, (RMK00054) . 鍍製方式 MIN 訂單. (RMK00073) . 【捲取】注意！本單為直立式包裝。禁用STAGGER捲取送包裝！送RCL重處理例外。 (RMK00512) . 【抽氣量】白色系在CC1生產時,FINISH抽氣量請設定250,如生產中發生色差b值異常升高,請股長再加大抽氣量因應 (RMK00560) . MIN訂單為平均厚度放行，實測厚度NG時，如單位長度符合範圍，請放行 (RMK00585) . 【美加訂單生產注意事項-CCP】1.請烤漆入口依照正背面漆鋼捲投向規定進行鋼捲投入。 (RMK00717) . 【美加訂單生產注意事項-CCP】2.烤漆入口依照鋼捲投向規定進行鋼捲投入。(CR1/CG1 CR2/CG2-->正向入料。CR1/CG2 CR2/CG1-->反向入料) (RMK00717) . 【美加訂單生產注意事項-CCP】3.此訂單背面漆一律採Nature塗裝，塗裝黏度設定40秒以上 (RMK00717) | 訂單:2503EFE066/002 CC2 <生產備註> 事項如下 . 正面面漆(20U)及正面總膜厚(25U)要求管制90%以上之膜厚,未達標準降級. (RMK00054) . 若背面面漆(20U)及背面總膜厚(25U)時要求管制90%以上之膜厚,未達標準降級 (RMK00054) . 面漆=18U(90%)~請購基準22U(110%),標準板總膜厚=5+20U(100%面漆). (RMK00054) . 30CM*全寬*留1塊給LAB及1塊給塗料商, (RMK00054) . 鍍製方式 MIN 訂單. (RMK00073) . 【捲取】注意！本單為直立式包裝。禁用STAGGER捲取送包裝！送RCL重處理例外。 (RMK00512) . 【抽氣量】白色系在CC1生產時,FINISH抽氣量請設定250,如生產中發生色差b值異常升高,請股長再加大抽氣量因應 (RMK00560) . MIN訂單為平均厚度放行，實測厚度NG時，如單位長度符合範圍，請放行 (RMK00585) . 【美加訂單生產注意事項-CCP】1.請烤漆入口依照正背面漆鋼捲投向規定進行鋼捲投入。 (RMK00717) . 【美加訂單生產注意事項-CCP】2.烤漆入口依照鋼捲投向規定進行鋼捲投入。(CR1/CG1 CR2/CG2-->正向入料。CR1/CG2 CR2/CG1-->反向入料) (RMK00717) . 【美加訂單生產注意事項-CCP】3.此訂單背面漆一律採Nature塗裝，塗裝黏度設定40秒以上 (RMK00717) | 訂單:2503EFE066/002 RCL <生產備註> 事項如下 . 【捲取】注意！本單為直立式包裝。禁用STAGGER捲取送包裝！送RCL重處理例外。 (RMK00512) | 訂單:2503EFE066/002 CCPK 無 <生產備註> 事項 | 訂單:2503EFE066/002 CGQC <品檢備註> 事項如下 . 鍍層 AZ150 (含) 以上 , 鋅花等級 C~E 目標D，避免鋅花晶界明顯後續造成烤漆點狀未塗漆。 (RMK00565) | 訂單:2503EFE066/002 CCQC <品檢備註> 事項如下 . 【捲取】注意！本單為直立式包裝。禁用STAGGER捲取送包裝！送RCL重處理例外。 (RMK00512) | 訂單:2503EFE066/002 TOL 無 <生產備註> 事項 |  | 訂單 2503EFE066/002 修改記錄如下: 20250416 16:32:10 (06023) 退火碼: >> H2, 用途碼: >> COG003, 背面標示: >> S000, 訂單背面顏色(五碼): >> BW3KY, 背面漆膜厚: >> 12.5, 背面漆塗漆型式幾塗幾烤: >> 2, 鉻酸鹽: >> Z, 訂單厚度: >> 0.0142, 訂單重: >> 60, 重量容許率(下限): >> 10, 重量容許率(上限): >> 10, 訂單寬度: >> 40.875, 鍍製方式: >> MIN, 鋼捲內徑: >> 508, 鋼捲下限重: >> 2.75, 鋼捲上限重: >> 4.54, 壓花條件碼: >> -, 表面花紋: >> R, 綠色識別碼: >> -, 印刷輥號: >> -, 產品代碼: >> PPGL, 皮膜碼: >> -, 單位別: >> I, 油品種類: >> Z, 塗油量: >> Z, 包裝代碼: >> E0 , 保護膜碼: >> -, 客戶試片取樣型式: >> -, 調質碼: >> S, 套筒碼: >> C , 規格: >> A792SSGR80, 製造標準: >> ASTM, 表面處理劑種類: >> Z, 表面處理劑塗佈量: >> Z, 伸長率測試: >> N, 硬度測試碼: >> N, 抗拉強度測試: >> N, 降伏強度測試: >> N, 厚度變異: >> 0, 訂單正面顏色(五碼): >> SWH3X, 正面漆膜厚: >> 25, 正面漆塗漆型式幾塗幾烤: >> 2, 修邊碼: >> Y, 重量碼: >> AW, 鋼捲捲向: >> O, 鍍層碼: >> AZ50, | *:
PPGL | 2503EFE066/003 | 1. ASTM 鍍製方式為MIN 與"最終產品保證1/2 ASTM 厚度公差"不能共存 (OFP00216)-{.不符.} | 1. 製造標準為MS、ASTM或銷新加坡之訂單，若無技術指定優先用料，請優先使用國內料，勿使用ANFEN (OFP00406)-{.不符.} 2. ★提醒！MIN訂單先不要配安丰料★ (OFP00664)-{.不符.} | 1. ASTM 鍍製方式為MIN 與"最終產品保證1/2 ASTM 厚度公差"不能共存 (OFP00216)-{.不符.} 2. 鍍製方式為 MIN 或 TMI 時, 冷軋厚度公差 請改為 " 1/2 厚度公差" (OFP00265)-{.不符.} 3. 製造標準為MS、ASTM或銷新加坡之訂單，若無技術指定優先用料，請優先使用國內料，勿使用ANFEN (OFP00406)-{.不符.} 4. 【提醒】！本單為直立式包裝，嚴禁鍍鋅或烤漆後以STAGGER捲取 (OFP00451)-{.不符.} 5. ★提醒！MIN訂單先不要配安丰料★ (OFP00664)-{.不符.} 6. ※超耐候一系列用途要確認是否有英制公差需求，有英制公差需求時選配碼用ON027※ (OFP00680)-{.不符.} | 訂單:2503EFE066/003 CPL <生產備註> 事項如下 . 除HGI/ HGL 訂單邊緣不噴油. 其餘皆側緣噴油 (RMK00285) . 【美加訂單生產注意事項-CPL】1.客戶美加地區訂單實施修邊刀最大使用顆數上限(20顆) (RMK00717) . 【美加訂單生產注意事項-CPL】2.排程備註:注意修邊品質與毛邊 (RMK00717) . 【美加訂單生產注意事項-CPL】3.去毛邊輥的管制：兩側壓力均設定1.0 kg/cm2 (RMK00717) | 訂單:2503EFE066/003 CR1 <生產備註> 事項如下 . 【美加訂單生產注意事項-CR】1.兩側各加開一個spot cooling增加冷卻效果。 (RMK00717) . 【美加訂單生產注意事項-CR】2.發生毛邊時，請降速生產減輕毛邊程度，暫留討論後再處置。 (RMK00717) | 訂單:2503EFE066/003 CR2 <生產備註> 事項如下 . 【美加訂單生產注意事項-CR】1.兩側各加開一個spot cooling增加冷卻效果。 (RMK00717) . 【美加訂單生產注意事項-CR】2.發生毛邊時，請降速生產減輕毛邊程度，暫留討論後再處置。 (RMK00717) | 訂單:2503EFE066/003 CG1 <生產備註> 事項如下 . 鍍鋅表面不可有鋅痕、壓痕、凹陷、及刮傷 、應變痕等。 (RMK00054) . 鍍製方式 MIN 訂單. (RMK00073) . 鍍層 AZ150 (含) 以上 , 鋅花等級 C~E 目標D，避免鋅花晶界明顯後續造成烤漆點狀未塗漆。 (RMK00565) . MIN訂單為平均厚度放行，實測厚度NG時，如單位長度符合範圍，請放行 (RMK00585) . 【美加訂單生產注意事項-CG1】副操確認完回控制室後，於生產排程鋼號旁簽名紀錄，以利後續追查(該排程生產完，排程單將保留)。 (RMK00717) . 【美加訂單生產注意事項-CG1】中央段副操每顆銲道出Pot時觀察銲道同時，確認Beaver Tail與鋼板接觸之Guide Roll羊毛氈狀況，並適時添加潤滑油(避免乾掉)。 (RMK00717) | 訂單:2503EFE066/003 CG2 <生產備註> 事項如下 . 鍍鋅表面不可有鋅痕、壓痕、凹陷、及刮傷 、應變痕等。 (RMK00054) . 鍍製方式 MIN 訂單. (RMK00073) . 鍍層 AZ150 (含) 以上 , 鋅花等級 C~E 目標D，避免鋅花晶界明顯後續造成烤漆點狀未塗漆。 (RMK00565) . MIN訂單為平均厚度放行，實測厚度NG時，如單位長度符合範圍，請放行 (RMK00585) . 【美加訂單生產注意事項-CG2】1.使用SUB-NOZZLE (RMK00717) | 訂單:2503EFE066/003 CC1 <生產備註> 事項如下 . 正面面漆(20U)及正面總膜厚(25U)要求管制90%以上之膜厚,未達標準降級. (RMK00054) . 若背面面漆(20U)及背面總膜厚(25U)時要求管制90%以上之膜厚,未達標準降級 (RMK00054) . 面漆=18U(90%)~請購基準22U(110%),標準板總膜厚=5+20U(100%面漆). (RMK00054) . 30CM*全寬*留1塊給LAB及1塊給塗料商, (RMK00054) . 鍍製方式 MIN 訂單. (RMK00073) . 【捲取】注意！本單為直立式包裝。禁用STAGGER捲取送包裝！送RCL重處理例外。 (RMK00512) . MIN訂單為平均厚度放行，實測厚度NG時，如單位長度符合範圍，請放行 (RMK00585) . 【美加訂單生產注意事項-CCP】1.請烤漆入口依照正背面漆鋼捲投向規定進行鋼捲投入。 (RMK00717) . 【美加訂單生產注意事項-CCP】2.烤漆入口依照鋼捲投向規定進行鋼捲投入。(CR1/CG1 CR2/CG2-->正向入料。CR1/CG2 CR2/CG1-->反向入料) (RMK00717) . 【美加訂單生產注意事項-CCP】3.此訂單背面漆一律採Nature塗裝，塗裝黏度設定40秒以上 (RMK00717) | 訂單:2503EFE066/003 CC2 <生產備註> 事項如下 . 正面面漆(20U)及正面總膜厚(25U)要求管制90%以上之膜厚,未達標準降級. (RMK00054) . 若背面面漆(20U)及背面總膜厚(25U)時要求管制90%以上之膜厚,未達標準降級 (RMK00054) . 面漆=18U(90%)~請購基準22U(110%),標準板總膜厚=5+20U(100%面漆). (RMK00054) . 30CM*全寬*留1塊給LAB及1塊給塗料商, (RMK00054) . 鍍製方式 MIN 訂單. (RMK00073) . 【捲取】注意！本單為直立式包裝。禁用STAGGER捲取送包裝！送RCL重處理例外。 (RMK00512) . MIN訂單為平均厚度放行，實測厚度NG時，如單位長度符合範圍，請放行 (RMK00585) . 【美加訂單生產注意事項-CCP】1.請烤漆入口依照正背面漆鋼捲投向規定進行鋼捲投入。 (RMK00717) . 【美加訂單生產注意事項-CCP】2.烤漆入口依照鋼捲投向規定進行鋼捲投入。(CR1/CG1 CR2/CG2-->正向入料。CR1/CG2 CR2/CG1-->反向入料) (RMK00717) . 【美加訂單生產注意事項-CCP】3.此訂單背面漆一律採Nature塗裝，塗裝黏度設定40秒以上 (RMK00717) | 訂單:2503EFE066/003 RCL <生產備註> 事項如下 . 【捲取】注意！本單為直立式包裝。禁用STAGGER捲取送包裝！送RCL重處理例外。 (RMK00512) | 訂單:2503EFE066/003 CCPK 無 <生產備註> 事項 | 訂單:2503EFE066/003 CGQC <品檢備註> 事項如下 . 鍍層 AZ150 (含) 以上 , 鋅花等級 C~E 目標D，避免鋅花晶界明顯後續造成烤漆點狀未塗漆。 (RMK00565) | 訂單:2503EFE066/003 CCQC <品檢備註> 事項如下 . 【捲取】注意！本單為直立式包裝。禁用STAGGER捲取送包裝！送RCL重處理例外。 (RMK00512) | 訂單:2503EFE066/003 TOL 無 <生產備註> 事項 |  | 訂單 2503EFE066/003 修改記錄如下: 20250416 16:32:12 (06023) 退火碼: >> H2, 用途碼: >> COG003, 背面標示: >> S000, 訂單背面顏色(五碼): >> BW3KY, 背面漆膜厚: >> 12.5, 背面漆塗漆型式幾塗幾烤: >> 2, 鉻酸鹽: >> Z, 訂單厚度: >> 0.0142, 訂單重: >> 60, 重量容許率(下限): >> 10, 重量容許率(上限): >> 10, 訂單寬度: >> 40.875, 鍍製方式: >> MIN, 鋼捲內徑: >> 508, 鋼捲下限重: >> 2.75, 鋼捲上限重: >> 4.54, 壓花條件碼: >> -, 表面花紋: >> R, 綠色識別碼: >> -, 印刷輥號: >> -, 產品代碼: >> PPGL, 皮膜碼: >> -, 單位別: >> I, 油品種類: >> Z, 塗油量: >> Z, 包裝代碼: >> E0 , 保護膜碼: >> -, 客戶試片取樣型式: >> -, 調質碼: >> S, 套筒碼: >> C , 規格: >> A792SSGR80, 製造標準: >> ASTM, 表面處理劑種類: >> Z, 表面處理劑塗佈量: >> Z, 伸長率測試: >> N, 硬度測試碼: >> N, 抗拉強度測試: >> N, 降伏強度測試: >> N, 厚度變異: >> 0, 訂單正面顏色(五碼): >> SYS5X, 正面漆膜厚: >> 25, 正面漆塗漆型式幾塗幾烤: >> 2, 修邊碼: >> Y, 重量碼: >> AW, 鋼捲捲向: >> O, 鍍層碼: >> AZ50, | *:
PPGL | 2503EFE066/004 | 1. ASTM 鍍製方式為MIN 與"最終產品保證1/2 ASTM 厚度公差"不能共存 (OFP00216)-{.不符.} | 1. 製造標準為MS、ASTM或銷新加坡之訂單，若無技術指定優先用料，請優先使用國內料，勿使用ANFEN (OFP00406)-{.不符.} 2. ★提醒！MIN訂單先不要配安丰料★ (OFP00664)-{.不符.} | 1. ASTM 鍍製方式為MIN 與"最終產品保證1/2 ASTM 厚度公差"不能共存 (OFP00216)-{.不符.} 2. 鍍製方式為 MIN 或 TMI 時, 冷軋厚度公差 請改為 " 1/2 厚度公差" (OFP00265)-{.不符.} 3. 製造標準為MS、ASTM或銷新加坡之訂單，若無技術指定優先用料，請優先使用國內料，勿使用ANFEN (OFP00406)-{.不符.} 4. 【提醒】！本單為直立式包裝，嚴禁鍍鋅或烤漆後以STAGGER捲取 (OFP00451)-{.不符.} 5. ★提醒！MIN訂單先不要配安丰料★ (OFP00664)-{.不符.} 6. ※超耐候一系列用途要確認是否有英制公差需求，有英制公差需求時選配碼用ON027※ (OFP00680)-{.不符.} | 訂單:2503EFE066/004 CPL <生產備註> 事項如下 . 除HGI/ HGL 訂單邊緣不噴油. 其餘皆側緣噴油 (RMK00285) . 【美加訂單生產注意事項-CPL】1.客戶美加地區訂單實施修邊刀最大使用顆數上限(20顆) (RMK00717) . 【美加訂單生產注意事項-CPL】2.排程備註:注意修邊品質與毛邊 (RMK00717) . 【美加訂單生產注意事項-CPL】3.去毛邊輥的管制：兩側壓力均設定1.0 kg/cm2 (RMK00717) | 訂單:2503EFE066/004 CR1 <生產備註> 事項如下 . 【美加訂單生產注意事項-CR】1.兩側各加開一個spot cooling增加冷卻效果。 (RMK00717) . 【美加訂單生產注意事項-CR】2.發生毛邊時，請降速生產減輕毛邊程度，暫留討論後再處置。 (RMK00717) | 訂單:2503EFE066/004 CR2 <生產備註> 事項如下 . 【美加訂單生產注意事項-CR】1.兩側各加開一個spot cooling增加冷卻效果。 (RMK00717) . 【美加訂單生產注意事項-CR】2.發生毛邊時，請降速生產減輕毛邊程度，暫留討論後再處置。 (RMK00717) | 訂單:2503EFE066/004 CG1 <生產備註> 事項如下 . 鍍鋅表面不可有鋅痕、壓痕、凹陷、及刮傷 、應變痕等。 (RMK00054) . 鍍製方式 MIN 訂單. (RMK00073) . 鍍層 AZ150 (含) 以上 , 鋅花等級 C~E 目標D，避免鋅花晶界明顯後續造成烤漆點狀未塗漆。 (RMK00565) . MIN訂單為平均厚度放行，實測厚度NG時，如單位長度符合範圍，請放行 (RMK00585) . 【美加訂單生產注意事項-CG1】副操確認完回控制室後，於生產排程鋼號旁簽名紀錄，以利後續追查(該排程生產完，排程單將保留)。 (RMK00717) . 【美加訂單生產注意事項-CG1】中央段副操每顆銲道出Pot時觀察銲道同時，確認Beaver Tail與鋼板接觸之Guide Roll羊毛氈狀況，並適時添加潤滑油(避免乾掉)。 (RMK00717) | 訂單:2503EFE066/004 CG2 <生產備註> 事項如下 . 鍍鋅表面不可有鋅痕、壓痕、凹陷、及刮傷 、應變痕等。 (RMK00054) . 鍍製方式 MIN 訂單. (RMK00073) . 鍍層 AZ150 (含) 以上 , 鋅花等級 C~E 目標D，避免鋅花晶界明顯後續造成烤漆點狀未塗漆。 (RMK00565) . MIN訂單為平均厚度放行，實測厚度NG時，如單位長度符合範圍，請放行 (RMK00585) . 【美加訂單生產注意事項-CG2】1.使用SUB-NOZZLE (RMK00717) | 訂單:2503EFE066/004 CC1 <生產備註> 事項如下 . 正面面漆(20U)及正面總膜厚(25U)要求管制90%以上之膜厚,未達標準降級. (RMK00054) . 若背面面漆(20U)及背面總膜厚(25U)時要求管制90%以上之膜厚,未達標準降級 (RMK00054) . 面漆=18U(90%)~請購基準22U(110%),標準板總膜厚=5+20U(100%面漆). (RMK00054) . 30CM*全寬*留1塊給LAB及1塊給塗料商, (RMK00054) . 鍍製方式 MIN 訂單. (RMK00073) . 【捲取】注意！本單為直立式包裝。禁用STAGGER捲取送包裝！送RCL重處理例外。 (RMK00512) . MIN訂單為平均厚度放行，實測厚度NG時，如單位長度符合範圍，請放行 (RMK00585) . 【美加訂單生產注意事項-CCP】1.請烤漆入口依照正背面漆鋼捲投向規定進行鋼捲投入。 (RMK00717) . 【美加訂單生產注意事項-CCP】2.烤漆入口依照鋼捲投向規定進行鋼捲投入。(CR1/CG1 CR2/CG2-->正向入料。CR1/CG2 CR2/CG1-->反向入料) (RMK00717) . 【美加訂單生產注意事項-CCP】3.此訂單背面漆一律採Nature塗裝，塗裝黏度設定40秒以上 (RMK00717) | 訂單:2503EFE066/004 CC2 <生產備註> 事項如下 . 正面面漆(20U)及正面總膜厚(25U)要求管制90%以上之膜厚,未達標準降級. (RMK00054) . 若背面面漆(20U)及背面總膜厚(25U)時要求管制90%以上之膜厚,未達標準降級 (RMK00054) . 面漆=18U(90%)~請購基準22U(110%),標準板總膜厚=5+20U(100%面漆). (RMK00054) . 30CM*全寬*留1塊給LAB及1塊給塗料商, (RMK00054) . 鍍製方式 MIN 訂單. (RMK00073) . 【捲取】注意！本單為直立式包裝。禁用STAGGER捲取送包裝！送RCL重處理例外。 (RMK00512) . MIN訂單為平均厚度放行，實測厚度NG時，如單位長度符合範圍，請放行 (RMK00585) . 【美加訂單生產注意事項-CCP】1.請烤漆入口依照正背面漆鋼捲投向規定進行鋼捲投入。 (RMK00717) . 【美加訂單生產注意事項-CCP】2.烤漆入口依照鋼捲投向規定進行鋼捲投入。(CR1/CG1 CR2/CG2-->正向入料。CR1/CG2 CR2/CG1-->反向入料) (RMK00717) . 【美加訂單生產注意事項-CCP】3.此訂單背面漆一律採Nature塗裝，塗裝黏度設定40秒以上 (RMK00717) | 訂單:2503EFE066/004 RCL <生產備註> 事項如下 . 【捲取】注意！本單為直立式包裝。禁用STAGGER捲取送包裝！送RCL重處理例外。 (RMK00512) | 訂單:2503EFE066/004 CCPK 無 <生產備註> 事項 | 訂單:2503EFE066/004 CGQC <品檢備註> 事項如下 . 鍍層 AZ150 (含) 以上 , 鋅花等級 C~E 目標D，避免鋅花晶界明顯後續造成烤漆點狀未塗漆。 (RMK00565) | 訂單:2503EFE066/004 CCQC <品檢備註> 事項如下 . 【捲取】注意！本單為直立式包裝。禁用STAGGER捲取送包裝！送RCL重處理例外。 (RMK00512) | 訂單:2503EFE066/004 TOL 無 <生產備註> 事項 |  | 訂單 2503EFE066/004 修改記錄如下: 20250416 16:32:15 (06023) 退火碼: >> H2, 用途碼: >> COG003, 背面標示: >> S000, 訂單背面顏色(五碼): >> BW3KY, 背面漆膜厚: >> 12.5, 背面漆塗漆型式幾塗幾烤: >> 2, 鉻酸鹽: >> Z, 訂單厚度: >> 0.0142, 訂單重: >> 60, 重量容許率(下限): >> 10, 重量容許率(上限): >> 10, 訂單寬度: >> 40.875, 鍍製方式: >> MIN, 鋼捲內徑: >> 508, 鋼捲下限重: >> 2.75, 鋼捲上限重: >> 4.54, 壓花條件碼: >> -, 表面花紋: >> R, 綠色識別碼: >> -, 印刷輥號: >> -, 產品代碼: >> PPGL, 皮膜碼: >> -, 單位別: >> I, 油品種類: >> Z, 塗油量: >> Z, 包裝代碼: >> E0 , 保護膜碼: >> -, 客戶試片取樣型式: >> -, 調質碼: >> S, 套筒碼: >> C , 規格: >> A792SSGR80, 製造標準: >> ASTM, 表面處理劑種類: >> Z, 表面處理劑塗佈量: >> Z, 伸長率測試: >> N, 硬度測試碼: >> N, 抗拉強度測試: >> N, 降伏強度測試: >> N, 厚度變異: >> 0, 訂單正面顏色(五碼): >> SYS4X, 正面漆膜厚: >> 25, 正面漆塗漆型式幾塗幾烤: >> 2, 修邊碼: >> Y, 重量碼: >> AW, 鋼捲捲向: >> O, 鍍層碼: >> AZ50, | *: | [訂單訊息通知] 2025/04/24 3:41:46 PM 訂單訊息通知 (秦大維 >> 通知 >> Patty Wu) 訂單訊息 : 全都用套桶C，與以前不一樣...怪 [訂單訊息通知] 2025/04/24 3:43:01 PM 訂單訊息通知 (秦大維 >> 通知 >> Patty Wu) 訂單訊息 : 本單全數用套桶"C"...很怪！
PPGL | 2503EFE066/005 | 1. ASTM 鍍製方式為MIN 與"最終產品保證1/2 ASTM 厚度公差"不能共存 (OFP00216)-{.不符.} | 1. 製造標準為MS、ASTM或銷新加坡之訂單，若無技術指定優先用料，請優先使用國內料，勿使用ANFEN (OFP00406)-{.不符.} 2. ★提醒！MIN訂單先不要配安丰料★ (OFP00664)-{.不符.} | 1. ASTM 鍍製方式為MIN 與"最終產品保證1/2 ASTM 厚度公差"不能共存 (OFP00216)-{.不符.} 2. 鍍製方式為 MIN 或 TMI 時, 冷軋厚度公差 請改為 " 1/2 厚度公差" (OFP00265)-{.不符.} 3. 製造標準為MS、ASTM或銷新加坡之訂單，若無技術指定優先用料，請優先使用國內料，勿使用ANFEN (OFP00406)-{.不符.} 4. 【提醒】！本單為直立式包裝，嚴禁鍍鋅或烤漆後以STAGGER捲取 (OFP00451)-{.不符.} 5. ★提醒！MIN訂單先不要配安丰料★ (OFP00664)-{.不符.} 6. ※超耐候一系列用途要確認是否有英制公差需求，有英制公差需求時選配碼用ON027※ (OFP00680)-{.不符.} | 訂單:2503EFE066/005 CPL <生產備註> 事項如下 . 除HGI/ HGL 訂單邊緣不噴油. 其餘皆側緣噴油 (RMK00285) . 【美加訂單生產注意事項-CPL】1.客戶美加地區訂單實施修邊刀最大使用顆數上限(20顆) (RMK00717) . 【美加訂單生產注意事項-CPL】2.排程備註:注意修邊品質與毛邊 (RMK00717) . 【美加訂單生產注意事項-CPL】3.去毛邊輥的管制：兩側壓力均設定1.0 kg/cm2 (RMK00717) | 訂單:2503EFE066/005 CR1 <生產備註> 事項如下 . 【美加訂單生產注意事項-CR】1.兩側各加開一個spot cooling增加冷卻效果。 (RMK00717) . 【美加訂單生產注意事項-CR】2.發生毛邊時，請降速生產減輕毛邊程度，暫留討論後再處置。 (RMK00717) | 訂單:2503EFE066/005 CR2 <生產備註> 事項如下 . 【美加訂單生產注意事項-CR】1.兩側各加開一個spot cooling增加冷卻效果。 (RMK00717) . 【美加訂單生產注意事項-CR】2.發生毛邊時，請降速生產減輕毛邊程度，暫留討論後再處置。 (RMK00717) | 訂單:2503EFE066/005 CG1 <生產備註> 事項如下 . 鍍鋅表面不可有鋅痕、壓痕、凹陷、及刮傷 、應變痕等。 (RMK00054) . 鍍製方式 MIN 訂單. (RMK00073) . 鍍層 AZ150 (含) 以上 , 鋅花等級 C~E 目標D，避免鋅花晶界明顯後續造成烤漆點狀未塗漆。 (RMK00565) . MIN訂單為平均厚度放行，實測厚度NG時，如單位長度符合範圍，請放行 (RMK00585) . 【美加訂單生產注意事項-CG1】副操確認完回控制室後，於生產排程鋼號旁簽名紀錄，以利後續追查(該排程生產完，排程單將保留)。 (RMK00717) . 【美加訂單生產注意事項-CG1】中央段副操每顆銲道出Pot時觀察銲道同時，確認Beaver Tail與鋼板接觸之Guide Roll羊毛氈狀況，並適時添加潤滑油(避免乾掉)。 (RMK00717) | 訂單:2503EFE066/005 CG2 <生產備註> 事項如下 . 鍍鋅表面不可有鋅痕、壓痕、凹陷、及刮傷 、應變痕等。 (RMK00054) . 鍍製方式 MIN 訂單. (RMK00073) . 鍍層 AZ150 (含) 以上 , 鋅花等級 C~E 目標D，避免鋅花晶界明顯後續造成烤漆點狀未塗漆。 (RMK00565) . MIN訂單為平均厚度放行，實測厚度NG時，如單位長度符合範圍，請放行 (RMK00585) . 【美加訂單生產注意事項-CG2】1.使用SUB-NOZZLE (RMK00717) | 訂單:2503EFE066/005 CC1 <生產備註> 事項如下 . 【留板】YCP 新色第一次生產！請留 "30 cm X全寬" 烤漆板一片。請貼標籤+寫YCP (RMK-E_CHIN) . 正面面漆(20U)及正面總膜厚(25U)要求管制90%以上之膜厚,未達標準降級. (RMK00054) . 若背面面漆(20U)及背面總膜厚(25U)時要求管制90%以上之膜厚,未達標準降級 (RMK00054) . 面漆=18U(90%)~請購基準22U(110%),標準板總膜厚=5+20U(100%面漆). (RMK00054) . 30CM*全寬*留1塊給LAB及1塊給塗料商, (RMK00054) . 鍍製方式 MIN 訂單. (RMK00073) . 【捲取】注意！本單為直立式包裝。禁用STAGGER捲取送包裝！送RCL重處理例外。 (RMK00512) . MIN訂單為平均厚度放行，實測厚度NG時，如單位長度符合範圍，請放行 (RMK00585) . 【美加訂單生產注意事項-CCP】1.請烤漆入口依照正背面漆鋼捲投向規定進行鋼捲投入。 (RMK00717) . 【美加訂單生產注意事項-CCP】2.烤漆入口依照鋼捲投向規定進行鋼捲投入。(CR1/CG1 CR2/CG2-->正向入料。CR1/CG2 CR2/CG1-->反向入料) (RMK00717) . 【美加訂單生產注意事項-CCP】3.此訂單背面漆一律採Nature塗裝，塗裝黏度設定40秒以上 (RMK00717) | 訂單:2503EFE066/005 CC2 <生產備註> 事項如下 . 【留板】YCP 新色第一次生產！請留 "30 cm X全寬" 烤漆板一片。請貼標籤+寫YCP (RMK-E_CHIN) . 正面面漆(20U)及正面總膜厚(25U)要求管制90%以上之膜厚,未達標準降級. (RMK00054) . 若背面面漆(20U)及背面總膜厚(25U)時要求管制90%以上之膜厚,未達標準降級 (RMK00054) . 面漆=18U(90%)~請購基準22U(110%),標準板總膜厚=5+20U(100%面漆). (RMK00054) . 30CM*全寬*留1塊給LAB及1塊給塗料商, (RMK00054) . 鍍製方式 MIN 訂單. (RMK00073) . 【捲取】注意！本單為直立式包裝。禁用STAGGER捲取送包裝！送RCL重處理例外。 (RMK00512) . MIN訂單為平均厚度放行，實測厚度NG時，如單位長度符合範圍，請放行 (RMK00585) . 【美加訂單生產注意事項-CCP】1.請烤漆入口依照正背面漆鋼捲投向規定進行鋼捲投入。 (RMK00717) . 【美加訂單生產注意事項-CCP】2.烤漆入口依照鋼捲投向規定進行鋼捲投入。(CR1/CG1 CR2/CG2-->正向入料。CR1/CG2 CR2/CG1-->反向入料) (RMK00717) . 【美加訂單生產注意事項-CCP】3.此訂單背面漆一律採Nature塗裝，塗裝黏度設定40秒以上 (RMK00717) | 訂單:2503EFE066/005 RCL <生產備註> 事項如下 . 【捲取】注意！本單為直立式包裝。禁用STAGGER捲取送包裝！送RCL重處理例外。 (RMK00512) | 訂單:2503EFE066/005 CCPK 無 <生產備註> 事項 | 訂單:2503EFE066/005 CGQC <品檢備註> 事項如下 . 鍍層 AZ150 (含) 以上 , 鋅花等級 C~E 目標D，避免鋅花晶界明顯後續造成烤漆點狀未塗漆。 (RMK00565) | 訂單:2503EFE066/005 CCQC <品檢備註> 事項如下 . 【留板】YCP 新色第一次生產！請留 "30 cm X全寬" 烤漆板一片。請貼標籤+寫YCP (RMK-E_CHIN) . 【捲取】注意！本單為直立式包裝。禁用STAGGER捲取送包裝！送RCL重處理例外。 (RMK00512) | 訂單:2503EFE066/005 TOL 無 <生產備註> 事項 | 【留板】YCP 新色第一次生產！請留 "30 cm X全寬" 烤漆板一片。請貼標籤+寫YCP^^/CC1/CC2/CCQC/^^ <<.E_CHIN 2025/04/24 15:52.>> | 訂單 2503EFE066/005 修改記錄如下: 20250416 16:32:17 (06023) 退火碼: >> H2, 用途碼: >> COG003, 背面標示: >> S000, 訂單背面顏色(五碼): >> XXXXX, 背面漆膜厚: >> NOM, 背面漆塗漆型式幾塗幾烤: >> 2, 鉻酸鹽: >> Z, 訂單厚度: >> 0.0142, 訂單重: >> 60, 重量容許率(下限): >> 10, 重量容許率(上限): >> 10, 訂單寬度: >> 40.875, 鍍製方式: >> MIN, 鋼捲內徑: >> 508, 鋼捲下限重: >> 2.75, 鋼捲上限重: >> 4.54, 壓花條件碼: >> -, 表面花紋: >> R, 綠色識別碼: >> -, 印刷輥號: >> -, 產品代碼: >> PPGL, 皮膜碼: >> -, 單位別: >> I, 油品種類: >> Z, 塗油量: >> Z, 包裝代碼: >> E0 , 保護膜碼: >> -, 客戶試片取樣型式: >> -, 調質碼: >> S, 套筒碼: >> C , 規格: >> A792SSGR80, 製造標準: >> ASTM, 表面處理劑種類: >> Z, 表面處理劑塗佈量: >> Z, 伸長率測試: >> N, 硬度測試碼: >> N, 抗拉強度測試: >> N, 降伏強度測試: >> N, 厚度變異: >> 0, 訂單正面顏色(五碼): >> XXXXX, 正面漆膜厚: >> NOM, 正面漆塗漆型式幾塗幾烤: >> 2, 修邊碼: >> Y, 重量碼: >> AW, 鋼捲捲向: >> O, 鍍層碼: >> AZ50, 20250422 09:15:58 (06023) 訂單背面顏色(五碼): XXXXX >> BW3KY, 背面漆膜厚: NOM >> 12.5, 訂單正面顏色(五碼): XXXXX >> SBW76, 正面漆膜厚: NOM >> 25, | *: | [訂單訊息通知] 2025/04/24 3:41:47 PM 訂單訊息通知 (秦大維 >> 通知 >> Patty Wu) 訂單訊息 : 全都用套桶C，與以前不一樣...怪 [訂單訊息通知] 2025/04/24 3:43:01 PM 訂單訊息通知 (秦大維 >> 通知 >> Patty Wu) 訂單訊息 : 本單全數用套桶"C"...很怪！
PPGL | 2503EOE001/001 | 1. 確認訂單分切限重過小的原因 (OFP00158)-{.不符.} 2. 請確認是否符合 外部分條加紙套筒訂單限制:厚度≦0.65MM且分條鋼捲數≦8條(7刀) (OFP00189)-{.不符.} | 1. 製造標準為MS、ASTM或銷新加坡之訂單，若無技術指定優先用料，請優先使用國內料，勿使用ANFEN (OFP00406)-{.不符.} | 1. 請確認是否符合 外部分條加紙套筒訂單限制:厚度≦0.65MM且分條鋼捲數≦8條(7刀) (OFP00189)-{.不符.} 2. 製造標準為MS、ASTM或銷新加坡之訂單，若無技術指定優先用料，請優先使用國內料，勿使用ANFEN (OFP00406)-{.不符.} 3. 【提醒】！本單為直立式包裝，嚴禁鍍鋅或烤漆後以STAGGER捲取 (OFP00451)-{.不符.} 4. ※超耐候一系列用途要確認是否有英制公差需求，有英制公差需求時選配碼用ON027※ (OFP00680)-{.不符.} 5. 此訂單厚度（0.248～0.6）可考慮朔元，看19條內部訂單寬度會不會太窄 (OFP00717)-{.不符.} 6. 此經銷商有簽訂1/2厚度公差保證(無厚度變異),請調整冷軋與鍍鋅厚度公差管制範圍. 保證 ASTM 厚度公差 (OFP00180)-{.不符.} | 訂單:2503EOE001/001 CPL <生產備註> 事項如下 . 本單為烤漆背面大於等於25μ塗裝，軋延後不允許毛邊，請CPL注意修邊狀況 (RMK00124) . 【邊緣品質】此為烤漆背面25μ訂單，請加強檢視鋼捲：邊緣殘剪、側緣鋅渣或毛邊，因為會導致烤漆背面漆轉印正面 (RMK00126) . 除HGI/ HGL 訂單邊緣不噴油. 其餘皆側緣噴油 (RMK00285) | 訂單:2503EOE001/001 CR1 <生產備註> 事項如下 . 【邊緣品質】此為烤漆背面25μ訂單，請加強檢視鋼捲：邊緣殘剪、側緣鋅渣或毛邊，因為會導致烤漆背面漆轉印正面 (RMK00126) . 此經銷商保證平均厚度在1/2厚度公差內，厚度量測NG時，如單位長度符合範圍，請放行 (RMK00402) . 此客戶有保證 全板形 急峻度 ≦ 0.7% ( ≦ 12 I-UNIT ) (RMK00583) | 訂單:2503EOE001/001 CR2 <生產備註> 事項如下 . 【邊緣品質】此為烤漆背面25μ訂單，請加強檢視鋼捲：邊緣殘剪、側緣鋅渣或毛邊，因為會導致烤漆背面漆轉印正面 (RMK00126) . 此經銷商保證平均厚度在1/2厚度公差內，厚度量測NG時，如單位長度符合範圍，請放行 (RMK00402) . 此客戶有保證 全板形 急峻度 ≦ 0.7% ( ≦ 12 I-UNIT ) (RMK00583) | 訂單:2503EOE001/001 CG1 <生產備註> 事項如下 . 鍍鋅表面不可有鋅痕、壓痕、凹陷、及刮傷 、應變痕等。 (RMK00054) . 【邊緣品質】此為烤漆背面25μ訂單，請加強檢視鋼捲：邊緣殘剪、側緣鋅渣或毛邊，因為會導致烤漆背面漆轉印正面 (RMK00126) . 本單於烤漆正背面都塗裝正面漆，因此鍍鋅請管制背面表面品質比照正面 (RMK00363) . 此經銷商保證平均厚度在1/2厚度公差內，厚度量測NG時，如單位長度符合範圍，請放行 (RMK00402) . 此客戶有保證 全板形 急峻度 ≦ 0.7% ( ≦ 12 I-UNIT ) (RMK00583) | 訂單:2503EOE001/001 CG2 <生產備註> 事項如下 . 鍍鋅表面不可有鋅痕、壓痕、凹陷、及刮傷 、應變痕等。 (RMK00054) . 【邊緣品質】此為烤漆背面25μ訂單，請加強檢視鋼捲：邊緣殘剪、側緣鋅渣或毛邊，因為會導致烤漆背面漆轉印正面 (RMK00126) . 本單於烤漆正背面都塗裝正面漆，因此鍍鋅請管制背面表面品質比照正面 (RMK00363) . 此經銷商保證平均厚度在1/2厚度公差內，厚度量測NG時，如單位長度符合範圍，請放行 (RMK00402) . 此客戶有保證 全板形 急峻度 ≦ 0.7% ( ≦ 12 I-UNIT ) (RMK00583) | 訂單:2503EOE001/001 CC1 <生產備註> 事項如下 . ★注意毛邊限制：最大0.04mm。2023年發生過客訴★。 (RMK-E_CHIN) . 每一棧板放置1顆分條鋼捲。 (RMK-E_CHIN) . 每顆分條鋼捲≦1.4 噸。 (RMK-E_CHIN) . 極限！每件限重≦4.5 T (含棧板)...一個棧板放一顆鋼捲是不會超過 (RMK-E_CHIN) . 分條代工寬度管制：406.5± 0.1 MM (RMK-E_CHIN) . 最終製程的下製程 = "TOL" (RMK-E_CHIN) . 烤漆代工分條之內部訂單 2502AIX001/001 (外部訂單 : 2503EOE001/001) (RMK-E_CHIN) . 正面面漆(20U)及正面總膜厚(25U)要求管制90%以上之膜厚,未達標準降級. (RMK00054) . 若背面面漆(20U)及背面總膜厚(25U)時要求管制90%以上之膜厚,未達標準降級 (RMK00054) . 面漆=18U(90%)~請購基準22U(110%),標準板總膜厚=5+20U(100%面漆). (RMK00054) . 30CM*全寬*留1塊給LAB及1塊給塗料商, (RMK00054) . 【邊緣品質】此為烤漆背面25μ訂單，請加強檢視鋼捲：邊緣殘剪、側緣鋅渣或毛邊，因為會導致烤漆背面漆轉印正面 (RMK00126) . 【色差】1.1.此客戶對面漆(非B開頭之色碼)目視色差要求較高,請依限度樣本進行目視色差管制★--->發生過訴賠 (RMK00248) . 【色差】1.2.若針對特殊顏色需特別管理時，請品檢忽略1.1.的規定以特別規定為主 (RMK00248) . 此經銷商保證平均厚度在1/2厚度公差內，厚度量測NG時，如單位長度符合範圍，請放行 (RMK00402) . 【捲取】注意！本單為直立式包裝。禁用STAGGER捲取送包裝！送RCL重處理例外。 (RMK00512) . 此客戶有保證 全板形 急峻度 ≦ 0.7% ( ≦ 12 I-UNIT ) (RMK00583) . 【水痕】因TOP 為YCP 近似深黑色水痕可能嚴重，因此指定CC1生產注意W/Q 使用純水與水量控制 (RMK00588) | 訂單:2503EOE001/001 CC2 <生產備註> 事項如下 . ★注意毛邊限制：最大0.04mm。2023年發生過客訴★。 (RMK-E_CHIN) . 每一棧板放置1顆分條鋼捲。 (RMK-E_CHIN) . 每顆分條鋼捲≦1.4 噸。 (RMK-E_CHIN) . 極限！每件限重≦4.5 T (含棧板)...一個棧板放一顆鋼捲是不會超過 (RMK-E_CHIN) . 分條代工寬度管制：406.5± 0.1 MM (RMK-E_CHIN) . 最終製程的下製程 = "TOL" (RMK-E_CHIN) . 烤漆代工分條之內部訂單 2502AIX001/001 (外部訂單 : 2503EOE001/001) (RMK-E_CHIN) . 正面面漆(20U)及正面總膜厚(25U)要求管制90%以上之膜厚,未達標準降級. (RMK00054) . 若背面面漆(20U)及背面總膜厚(25U)時要求管制90%以上之膜厚,未達標準降級 (RMK00054) . 面漆=18U(90%)~請購基準22U(110%),標準板總膜厚=5+20U(100%面漆). (RMK00054) . 30CM*全寬*留1塊給LAB及1塊給塗料商, (RMK00054) . 【邊緣品質】此為烤漆背面25μ訂單，請加強檢視鋼捲：邊緣殘剪、側緣鋅渣或毛邊，因為會導致烤漆背面漆轉印正面 (RMK00126) . 【色差】1.1.此客戶對面漆(非B開頭之色碼)目視色差要求較高,請依限度樣本進行目視色差管制★--->發生過訴賠 (RMK00248) . 【色差】1.2.若針對特殊顏色需特別管理時，請品檢忽略1.1.的規定以特別規定為主 (RMK00248) . 此經銷商保證平均厚度在1/2厚度公差內，厚度量測NG時，如單位長度符合範圍，請放行 (RMK00402) . 【捲取】注意！本單為直立式包裝。禁用STAGGER捲取送包裝！送RCL重處理例外。 (RMK00512) . 此客戶有保證 全板形 急峻度 ≦ 0.7% ( ≦ 12 I-UNIT ) (RMK00583) . 【水痕】因TOP 為YCP 近似深黑色水痕可能嚴重，因此指定CC1生產注意W/Q 使用純水與水量控制 (RMK00588) | 訂單:2503EOE001/001 RCL <生產備註> 事項如下 . 【捲取】注意！本單為直立式包裝。禁用STAGGER捲取送包裝！送RCL重處理例外。 (RMK00512) | 訂單:2503EOE001/001 CCPK 無 <生產備註> 事項 | 訂單:2503EOE001/001 CGQC <品檢備註> 事項如下 . 【邊緣品質】此為烤漆背面25μ訂單，請加強檢視鋼捲：邊緣殘剪、側緣鋅渣或毛邊，因為會導致烤漆背面漆轉印正面 (RMK00126) . 本單於烤漆正背面都塗裝正面漆，因此鍍鋅請管制背面表面品質比照正面 (RMK00363) | 訂單:2503EOE001/001 CCQC <品檢備註> 事項如下 . 【邊緣品質】此為烤漆背面25μ訂單，請加強檢視鋼捲：邊緣殘剪、側緣鋅渣或毛邊，因為會導致烤漆背面漆轉印正面 (RMK00126) . 【色差】1.1.此客戶對面漆(非B開頭之色碼)目視色差要求較高,請依限度樣本進行目視色差管制★--->發生過訴賠 (RMK00248) . 【色差】1.2.若針對特殊顏色需特別管理時，請品檢忽略1.1.的規定以特別規定為主 (RMK00248) . 【捲取】注意！本單為直立式包裝。禁用STAGGER捲取送包裝！送RCL重處理例外。 (RMK00512) . 【水痕】因TOP 為YCP 近似深黑色水痕可能嚴重，因此指定CC1生產注意W/Q 使用純水與水量控制 (RMK00588) | 訂單:2503EOE001/001 TOL <生產備註> 事項如下 . ★注意毛邊限制：最大0.04mm。2023年發生過客訴★。 (RMK-E_CHIN) . 每一棧板放置1顆分條鋼捲。 (RMK-E_CHIN) . 每顆分條鋼捲≦1.4 噸。 (RMK-E_CHIN) . 極限！每件限重≦4.5 T (含棧板)...一個棧板放一顆鋼捲是不會超過 (RMK-E_CHIN) . 分條代工寬度管制：406.5± 0.1 MM (RMK-E_CHIN) . 最終製程的下製程 = "TOL" (RMK-E_CHIN) . 烤漆代工分條之內部訂單 2502AIX001/001 (外部訂單 : 2503EOE001/001) (RMK-E_CHIN) | 烤漆代工分條之內部訂單 2502AIX001/001 (外部訂單 : 2503EOE001/001)^^/CC1/CC2/TOL/^^ <<.E_CHIN 2025/02/05 07:42.>> 最終製程的下製程 = "TOL"^^/CC1/CC2/TOL/^^ <<.E_CHIN 2025/02/05 07:42.>> 分條代工寬度管制：406.5± 0.1 MM^^/CC1/CC2/TOL/^^ <<.E_CHIN 2025/02/05 07:44.>> 極限！每件限重≦4.5 T (含棧板)...一個棧板放一顆鋼捲是不會超過^^/CC1/CC2/TOL/ <<.E_CHIN 2025/02/05 07:58.>> 每顆分條鋼捲≦1.4 噸。^^/CC1/CC2/TOL/^^ <<.E_CHIN 2025/02/05 07:46.>> 每一棧板放置1顆分條鋼捲。^^/CC1/CC2/TOL/ <<.E_CHIN 2025/02/05 07:46.>> ★注意毛邊限制：最大0.04mm。2023年發生過客訴★。^^/CC1/CC2/TOL/^^ <<.E_CHIN 2025/02/05 07:46.>> | 訂單 2503EOE001/001 修改記錄如下: 20250203 16:14:21 (06023) 退火碼: >> S1, 用途碼: >> COG007, 背面標示: >> S000, 訂單背面顏色(五碼): >> SBH78, 背面漆膜厚: >> 25, 背面漆塗漆型式幾塗幾烤: >> 2, 鉻酸鹽: >> Z, 訂單厚度: >> 0.02, 訂單重: >> 40, 重量容許率(下限): >> 10, 重量容許率(上限): >> 10, 訂單寬度: >> 16, 鍍製方式: >> AC, 鋼捲內徑: >> 508, 鋼捲下限重: >> 1, 鋼捲上限重: >> 4.5, 壓花條件碼: >> -, 表面花紋: >> R, 綠色識別碼: >> -, 印刷輥號: >> -, 產品代碼: >> PPGL, 皮膜碼: >> -, 單位別: >> I, 油品種類: >> Z, 塗油量: >> Z, 包裝代碼: >> E0 , 保護膜碼: >> -, 客戶試片取樣型式: >> -, 調質碼: >> S, 套筒碼: >> P , 規格: >> A792SSGR33, 製造標準: >> ASTM, 表面處理劑種類: >> Z, 表面處理劑塗佈量: >> Z, 伸長率測試: >> N, 硬度測試碼: >> N, 抗拉強度測試: >> N, 降伏強度測試: >> N, 厚度變異: >> 0, 訂單正面顏色(五碼): >> SYT9P, 正面漆膜厚: >> 25, 正面漆塗漆型式幾塗幾烤: >> 2, 修邊碼: >> Y, 重量碼: >> AW, 鋼捲捲向: >> O, 鍍層碼: >> AZ50, | F:保證1/2 ASTM 厚度公差
PPGI | 2504AIX001/001 | 1. 確認訂單分切限重過小的原因 (OFP00158)-{.不符.} | 1. 製造標準為MS、ASTM或銷新加坡之訂單，若無技術指定優先用料，請優先使用國內料，勿使用ANFEN (OFP00406)-{.不符.} | 1. LWB4A(Z) 分切限重 MAX 7T (OFP00373)-{.不符.} 2. 製造標準為MS、ASTM或銷新加坡之訂單，若無技術指定優先用料，請優先使用國內料，勿使用ANFEN (OFP00406)-{.不符.} | 訂單:2504AIX001/001 CPL <生產備註> 事項如下 . ★★★分條訂單，邊緣轉印允許3 mm以內。★★★ (RMK-E_CHIN) . ★本單烤漆最終分切目標 1.7~7 T (注意！LWB4A(Z) 收捲限重 MAX 7T)。若有其它因素是可低於★ (RMK-E_CHIN) . 除HGI/ HGL 訂單邊緣不噴油. 其餘皆側緣噴油 (RMK00285) | 訂單:2504AIX001/001 CR1 <生產備註> 事項如下 . ★★★分條訂單，邊緣轉印允許3 mm以內。★★★ (RMK-E_CHIN) . ★本單烤漆最終分切目標 1.7~7 T (注意！LWB4A(Z) 收捲限重 MAX 7T)。若有其它因素是可低於★ (RMK-E_CHIN) . 分條訂單，超寬可放行。若寬度不足請回饋各線 TED工程師 (RMK-E_CHIN) . 每組工輥生產之第一顆鋼捲, 檢查振動輥痕或砂輪痕 (RMK00307) | 訂單:2504AIX001/001 CR2 <生產備註> 事項如下 . ★★★分條訂單，邊緣轉印允許3 mm以內。★★★ (RMK-E_CHIN) . ★本單烤漆最終分切目標 1.7~7 T (注意！LWB4A(Z) 收捲限重 MAX 7T)。若有其它因素是可低於★ (RMK-E_CHIN) . 分條訂單，超寬可放行。若寬度不足請回饋各線 TED工程師 (RMK-E_CHIN) . 每組工輥生產之第一顆鋼捲, 檢查振動輥痕或砂輪痕 (RMK00307) | 訂單:2504AIX001/001 CG1 <生產備註> 事項如下 . ★★★分條訂單，邊緣轉印允許3 mm以內。★★★ (RMK-E_CHIN) . 本單業務：吳東澤 (RMK-E_CHIN) . ★.這是送外分條訂單，有缺陷要切除時請注意一下，免得重量不足★ (RMK-E_CHIN) . ★本單烤漆最終分切目標 1.7~7 T (注意！LWB4A(Z) 收捲限重 MAX 7T)。若有其它因素是可低於★ (RMK-E_CHIN) . 分條訂單，超寬可放行。若寬度不足請回饋各線 TED工程師 (RMK-E_CHIN) . 押條用途 注意鍍層量控制不超過 MAX 140 G/M2，以防烤漆TC性能不佳 (RMK00069) . 注意表面狀況(如不可有鋅痕,妊娠痕,壓痕,刮痕,凹陷.....等 等). (RMK00069) . 取2M試片目視或粉筆檢驗是否有凹陷,10CMX10CM面積內超過6點即降級或暫留並通知現場改善(客戶訴賠過及烤漆線退出). (RMK00069) | 訂單:2504AIX001/001 CG2 <生產備註> 事項如下 . ★★★分條訂單，邊緣轉印允許3 mm以內。★★★ (RMK-E_CHIN) . 本單業務：吳東澤 (RMK-E_CHIN) . ★.這是送外分條訂單，有缺陷要切除時請注意一下，免得重量不足★ (RMK-E_CHIN) . ★本單烤漆最終分切目標 1.7~7 T (注意！LWB4A(Z) 收捲限重 MAX 7T)。若有其它因素是可低於★ (RMK-E_CHIN) . 分條訂單，超寬可放行。若寬度不足請回饋各線 TED工程師 (RMK-E_CHIN) . 押條用途 注意鍍層量控制不超過 MAX 140 G/M2，以防烤漆TC性能不佳 (RMK00069) . 注意表面狀況(如不可有鋅痕,妊娠痕,壓痕,刮痕,凹陷.....等 等). (RMK00069) . 取2M試片目視或粉筆檢驗是否有凹陷,10CMX10CM面積內超過6點即降級或暫留並通知現場改善(客戶訴賠過及烤漆線退出). (RMK00069) | 訂單:2504AIX001/001 CC1 <生產備註> 事項如下 . ★★★分條訂單，邊緣轉印允許3 mm以內。★★★ (RMK-E_CHIN) . 本單業務：吳東澤 (RMK-E_CHIN) . 烤漆出口請盡量朝分切限重上限分切（以減少包裝數） (RMK-E_CHIN) . ★.這是送外分條訂單，有缺陷要切除時請注意一下，免得重量不足★ (RMK-E_CHIN) . ★本單烤漆最終分切目標 1.7~7 T (注意！LWB4A(Z) 收捲限重 MAX 7T)。若有其它因素是可低於★ (RMK-E_CHIN) . 分條訂單，超寬可放行。若寬度不足請回饋各線 TED工程師 (RMK-E_CHIN) . 最終製程的下製程 = "TOL" (RMK-E_CHIN) . 烤漆代工分條之內部訂單2504AIX001/001(外部訂單 : 2505EOE001/001) (RMK-E_CHIN) . ★★★ TEST人員請注意 正背面都必須作 "耐羊毛氈試驗" ★★★ (RMK00069) . 2015年發生過訴賠。請出口使用鋼套桶前請檢查焊接處，以免捲取後產生折痕 (RMK00381) . 【抽氣量】白色系在CC1生產時,FINISH抽氣量請設定250,如生產中發生色差b值異常升高,請股長再加大抽氣量因應 (RMK00560) . 【出口捲取注意！】因輕鋼架押條塗料捲取有打滑特性，請主操於捲取前橡膠套桶塗水。 (RMK00602) | 訂單:2504AIX001/001 CC2 <生產備註> 事項如下 . ★★★分條訂單，邊緣轉印允許3 mm以內。★★★ (RMK-E_CHIN) . 本單業務：吳東澤 (RMK-E_CHIN) . 烤漆出口請盡量朝分切限重上限分切（以減少包裝數） (RMK-E_CHIN) . ★.這是送外分條訂單，有缺陷要切除時請注意一下，免得重量不足★ (RMK-E_CHIN) . ★本單烤漆最終分切目標 1.7~7 T (注意！LWB4A(Z) 收捲限重 MAX 7T)。若有其它因素是可低於★ (RMK-E_CHIN) . 分條訂單，超寬可放行。若寬度不足請回饋各線 TED工程師 (RMK-E_CHIN) . 最終製程的下製程 = "TOL" (RMK-E_CHIN) . 烤漆代工分條之內部訂單2504AIX001/001(外部訂單 : 2505EOE001/001) (RMK-E_CHIN) . ★★★ TEST人員請注意 正背面都必須作 "耐羊毛氈試驗" ★★★ (RMK00069) . 20120627晨會決議 CC2生產 PPGI 時請使用表調 (RMK00191) . 2015年發生過訴賠。請出口使用鋼套桶前請檢查焊接處，以免捲取後產生折痕 (RMK00381) . 【抽氣量】白色系在CC1生產時,FINISH抽氣量請設定250,如生產中發生色差b值異常升高,請股長再加大抽氣量因應 (RMK00560) . 【出口捲取注意！】因輕鋼架押條塗料捲取有打滑特性，請主操於捲取前橡膠套桶塗水。 (RMK00602) | 訂單:2504AIX001/001 RCL 無 <生產備註> 事項 | 訂單:2504AIX001/001 CCPK 無 <生產備註> 事項 | 訂單:2504AIX001/001 CGQC <品檢備註> 事項如下 . ★★★分條訂單，邊緣轉印允許3 mm以內。★★★ (RMK-E_CHIN) . 本單業務：吳東澤 (RMK-E_CHIN) . ★.這是送外分條訂單，有缺陷要切除時請注意一下，免得重量不足★ (RMK-E_CHIN) . ★本單烤漆最終分切目標 1.7~7 T (注意！LWB4A(Z) 收捲限重 MAX 7T)。若有其它因素是可低於★ (RMK-E_CHIN) . 分條訂單，超寬可放行。若寬度不足請回饋各線 TED工程師 (RMK-E_CHIN) . 押條用途 注意鍍層量控制不超過 MAX 140 G/M2，以防烤漆TC性能不佳 (RMK00069) | 訂單:2504AIX001/001 CCQC <品檢備註> 事項如下 . ★★★分條訂單，邊緣轉印允許3 mm以內。★★★ (RMK-E_CHIN) . 本單業務：吳東澤 (RMK-E_CHIN) . 烤漆出口請盡量朝分切限重上限分切（以減少包裝數） (RMK-E_CHIN) . ★.這是送外分條訂單，有缺陷要切除時請注意一下，免得重量不足★ (RMK-E_CHIN) . ★本單烤漆最終分切目標 1.7~7 T (注意！LWB4A(Z) 收捲限重 MAX 7T)。若有其它因素是可低於★ (RMK-E_CHIN) . 分條訂單，超寬可放行。若寬度不足請回饋各線 TED工程師 (RMK-E_CHIN) . 【出口捲取注意！】因輕鋼架押條塗料捲取有打滑特性，請主操於捲取前橡膠套桶塗水。 (RMK00602) | 訂單:2504AIX001/001 TOL <生產備註> 事項如下 . 最終製程的下製程 = "TOL" (RMK-E_CHIN) . 烤漆代工分條之內部訂單2504AIX001/001(外部訂單 : 2505EOE001/001) (RMK-E_CHIN) | 烤漆代工分條之內部訂單2504AIX001/001(外部訂單 : 2505EOE001/001)^^/CC1/CC2/TOL/^^ <<.E_CHIN 2025/04/25 08:56.>> 最終製程的下製程 = "TOL"^^/CC1/CC2/TOL/^^ <<.E_CHIN 2025/04/25 08:56.>> 分條訂單，超寬可放行。若寬度不足請回饋各線 TED工程師^^/CR1/CR2/CG1/CG2/CC1/CC2/CGQC/CCQC/^^ <<.E_CHIN 2025/04/25 08:56.>> ★本單烤漆最終分切目標 1.7~7 T (注意！LWB4A(Z) 收捲限重 MAX 7T)。若有其它因素是可低於★^^/CPL/CR1/CR2/CG1/CG2/CC1/CC2/CGQC/CCQC/ <<.E_CHIN 2025/04/25 08:57.>> ★.這是送外分條訂單，有缺陷要切除時請注意一下，免得重量不足★^^/CG1/CG2/CC1/CC2/CGQC/CCQC/^^ <<.E_CHIN 2025/04/25 08:57.>> 烤漆出口請盡量朝分切限重上限分切（以減少包裝數）^^/CC1/CC2/CCQC/^^ <<.E_CHIN 2025/04/25 08:57.>> 本單業務：吳東澤^^/CG1/CG2/CC1/CC2/CGQC/CCQC/^^ <<.E_CHIN 2025/04/25 08:57.>> ★★★分條訂單，邊緣轉印允許3 mm以內。★★★^^/CPL/CR1/CR2/CG1/CG2/CC1/CC2/CGQC/CCQC/ <<.E_CHIN 2025/04/25 08:59.>> | 訂單 2504AIX001/001 修改記錄如下: 20250425 08:42:42 (94057) 退火碼: >> S1, 用途碼: >> CIR001, 背面標示: >> S000, 訂單背面顏色(五碼): >> BBF4K, 背面漆膜厚: >> NOM, 背面漆塗漆型式幾塗幾烤: >> 2, 鉻酸鹽: >> Z, 訂單厚度: >> 0.5, 訂單重: >> 20, 重量容許率(下限): >> 10, 重量容許率(上限): >> 10, 訂單寬度: >> 1008, 鍍製方式: >> BC, 鋼捲內徑: >> 508, 鋼捲下限重: >> 1.7, 鋼捲上限重: >> 7, 壓花條件碼: >> -, 表面花紋: >> Z, 綠色識別碼: >> -, 印刷輥號: >> -, 產品代碼: >> PPGI, 皮膜碼: >> -, 單位別: >> M, 油品種類: >> Z, 塗油量: >> Z, 包裝代碼: >> D9 , 保護膜碼: >> -, 客戶試片取樣數量: >> 0, 客戶試片取樣型式: >> -, 調質碼: >> S, 套筒碼: >> S , 規格: >> A653MCQ, 製造標準: >> ASTM, 表面處理劑種類: >> Z, 表面處理劑塗佈量: >> Z, 伸長率測試: >> N, 硬度測試碼: >> N, 抗拉強度測試: >> N, 降伏強度測試: >> N, 厚度變異: >> 0, 訂單正面顏色(五碼): >> LWB4A, 正面漆膜厚: >> 25, 正面漆塗漆型式幾塗幾烤: >> 2, 修邊碼: >> Y, 重量碼: >> AW, 鋼捲捲向: >> O, 鍍層碼: >> Z120, | *:
PPGL | 2504DCD002/001 | 1. 單捲限重檢核 (原料重:18.5~23.5, 分切困難:20.00~21.00, 單捲限重:4.00~5.00)(OFP00031)-{.不符.} | 1. 部分大陸料含B元素超過CNS規範管制，故請原料CNS規範之訂單不要配大陸料 (OFP00684)-{.不符.} | 1. 訂單若有厚度變異，冷軋厚度公差比照烤漆計算公式 , 但最小為 1/2 公差做設定 (OFP00254)-{.不符.} 2. "偏薄要求訂單" 鍍後厚度減 鍍後厚度下限需大於 0.02 MM,以免發生厚度不足狀況 (OFP00369)-{.不符.} 3. 部分大陸料含B元素超過CNS規範管制，故請原料CNS規範之訂單不要配大陸料 (OFP00684)-{.不符.} | 訂單:2504DCD002/001 CPL <生產備註> 事項如下 . 除HGI/ HGL 訂單邊緣不噴油. 其餘皆側緣噴油 (RMK00285) | 訂單:2504DCD002/001 CR1 <生產備註> 事項如下 . 完軋寬度超出管制值上限≦2mm時,冷軋繼續生產並填寫品質異常通報單給鍍鋅線,以便調整張力與板溫 (RMK00278) | 訂單:2504DCD002/001 CR2 <生產備註> 事項如下 . 完軋寬度超出管制值上限≦2mm時,冷軋繼續生產並填寫品質異常通報單給鍍鋅線,以便調整張力與板溫 (RMK00278) | 訂單:2504DCD002/001 CG1 <生產備註> 事項如下 . 平板類,鍍鋅生產時SKIN PASS & T/L 請依據鍍鋅標準規定生產 (RMK00100) . 鍍鋅表面不可有鋅痕、壓痕、凹陷、及刮傷 、應變痕等。 (RMK00100) . 出口鋼捲盤捲後目視不允許有鼓起. (RMK00100) | 訂單:2504DCD002/001 CG2 <生產備註> 事項如下 . 平板類,鍍鋅生產時SKIN PASS & T/L 請依據鍍鋅標準規定生產 (RMK00100) . 鍍鋅表面不可有鋅痕、壓痕、凹陷、及刮傷 、應變痕等。 (RMK00100) . 出口鋼捲盤捲後目視不允許有鼓起. (RMK00100) | 訂單:2504DCD002/001 CC1 <生產備註> 事項如下 . ★品檢注意！JIS&CNS 訂單必須每滿50噸一定要再做一次TEST (RMK00259) | 訂單:2504DCD002/001 CC2 <生產備註> 事項如下 . ★品檢注意！JIS&CNS 訂單必須每滿50噸一定要再做一次TEST (RMK00259) | 訂單:2504DCD002/001 RCL 無 <生產備註> 事項 | 訂單:2504DCD002/001 CCPK 無 <生產備註> 事項 | 訂單:2504DCD002/001 CGQC 無 <品檢備註> 事項 | 訂單:2504DCD002/001 CCQC <品檢備註> 事項如下 . ★品檢注意！JIS&CNS 訂單必須每滿50噸一定要再做一次TEST (RMK00259) | 訂單:2504DCD002/001 TOL 無 <生產備註> 事項 |  | 訂單 2504DCD002/001 修改記錄如下: 20250320 15:08:10 (24025) 退火碼: >> S1, 用途碼: >> CIA008, 背面標示: >> C814, 訂單背面顏色(五碼): >> BW73Y, 背面漆膜厚: >> 12.5, 背面漆塗漆型式幾塗幾烤: >> 2, 鉻酸鹽: >> Z, 訂單厚度: >> 0.52, 訂單重: >> 20, 重量容許率(下限): >> 10, 重量容許率(上限): >> 10, 訂單寬度: >> 1219, 鍍製方式: >> AC, 鋼捲內徑: >> 508, 鋼捲下限重: >> 4, 鋼捲上限重: >> 5, 壓花條件碼: >> -, 表面花紋: >> R, 綠色識別碼: >> -, 印刷輥號: >> -, 產品代碼: >> PPGL, 皮膜碼: >> -, 單位別: >> M, 油品種類: >> Z, 塗油量: >> Z, 包裝代碼: >> D2 , 保護膜碼: >> -, 客戶試片取樣型式: >> -, 調質碼: >> S, 套筒碼: >> R , 規格: >> CGLC400-20, 製造標準: >> CNS, 表面處理劑種類: >> Z, 表面處理劑塗佈量: >> Z, 伸長率測試: >> N, 硬度測試碼: >> N, 抗拉強度測試: >> N, 降伏強度測試: >> N, 厚度變異: >> -1.4, 訂單正面顏色(五碼): >> SY356, 正面漆膜厚: >> 25, 正面漆塗漆型式幾塗幾烤: >> 2, 修邊碼: >> Y, 重量碼: >> AW, 鋼捲捲向: >> I, 鍍層碼: >> AZ150, | H:厚度偏薄
PPGL | 2504DCD003/001 | 1. 單捲限重檢核 (原料重:15~20, 分切困難:20, 單捲限重:4.00~4.90)(OFP00031)-{.不符.} | 1. 部分大陸料含B元素超過CNS規範管制，故請原料CNS規範之訂單不要配大陸料 (OFP00684)-{.不符.} | 1. 訂單若有厚度變異，冷軋厚度公差比照烤漆計算公式 , 但最小為 1/2 公差做設定 (OFP00254)-{.不符.} 2. "偏薄要求訂單" 鍍後厚度減 鍍後厚度下限需大於 0.02 MM,以免發生厚度不足狀況 (OFP00369)-{.不符.} 3. 部分大陸料含B元素超過CNS規範管制，故請原料CNS規範之訂單不要配大陸料 (OFP00684)-{.不符.} | 訂單:2504DCD003/001 CPL <生產備註> 事項如下 . 除HGI/ HGL 訂單邊緣不噴油. 其餘皆側緣噴油 (RMK00285) | 訂單:2504DCD003/001 CR1 <生產備註> 事項如下 . 完軋寬度超出管制值上限≦2mm時,冷軋繼續生產並填寫品質異常通報單給鍍鋅線,以便調整張力與板溫 (RMK00278) | 訂單:2504DCD003/001 CR2 <生產備註> 事項如下 . 完軋寬度超出管制值上限≦2mm時,冷軋繼續生產並填寫品質異常通報單給鍍鋅線,以便調整張力與板溫 (RMK00278) | 訂單:2504DCD003/001 CG1 <生產備註> 事項如下 . 平板類,鍍鋅生產時SKIN PASS & T/L 請依據鍍鋅標準規定生產 (RMK00100) . 鍍鋅表面不可有鋅痕、壓痕、凹陷、及刮傷 、應變痕等。 (RMK00100) . 出口鋼捲盤捲後目視不允許有鼓起. (RMK00100) | 訂單:2504DCD003/001 CG2 <生產備註> 事項如下 . 平板類,鍍鋅生產時SKIN PASS & T/L 請依據鍍鋅標準規定生產 (RMK00100) . 鍍鋅表面不可有鋅痕、壓痕、凹陷、及刮傷 、應變痕等。 (RMK00100) . 出口鋼捲盤捲後目視不允許有鼓起. (RMK00100) | 訂單:2504DCD003/001 CC1 <生產備註> 事項如下 . ★品檢注意！JIS&CNS 訂單必須每滿50噸一定要再做一次TEST (RMK00259) . 【抽氣量】白色系在CC1生產時,FINISH抽氣量請設定250,如生產中發生色差b值異常升高,請股長再加大抽氣量因應 (RMK00560) | 訂單:2504DCD003/001 CC2 <生產備註> 事項如下 . ★品檢注意！JIS&CNS 訂單必須每滿50噸一定要再做一次TEST (RMK00259) . 【抽氣量】白色系在CC1生產時,FINISH抽氣量請設定250,如生產中發生色差b值異常升高,請股長再加大抽氣量因應 (RMK00560) | 訂單:2504DCD003/001 RCL 無 <生產備註> 事項 | 訂單:2504DCD003/001 CCPK 無 <生產備註> 事項 | 訂單:2504DCD003/001 CGQC 無 <品檢備註> 事項 | 訂單:2504DCD003/001 CCQC <品檢備註> 事項如下 . ★品檢注意！JIS&CNS 訂單必須每滿50噸一定要再做一次TEST (RMK00259) | 訂單:2504DCD003/001 TOL 無 <生產備註> 事項 |  | 訂單 2504DCD003/001 修改記錄如下: 20250325 15:26:59 (22030) 退火碼: >> S1, 用途碼: >> CIA008, 背面標示: >> C814, 訂單背面顏色(五碼): >> BW73Y, 背面漆膜厚: >> 12.5, 背面漆塗漆型式幾塗幾烤: >> 2, 鉻酸鹽: >> Z, 訂單厚度: >> 0.52, 訂單重: >> 60, 重量容許率(下限): >> 10, 重量容許率(上限): >> 10, 訂單寬度: >> 914, 鍍製方式: >> AC, 鋼捲內徑: >> 508, 鋼捲下限重: >> 4, 鋼捲上限重: >> 4.9, 壓花條件碼: >> -, 表面花紋: >> R, 綠色識別碼: >> -, 印刷輥號: >> -, 產品代碼: >> PPGL, 皮膜碼: >> -, 單位別: >> M, 油品種類: >> Z, 塗油量: >> Z, 包裝代碼: >> D2 , 保護膜碼: >> -, 客戶試片取樣型式: >> -, 調質碼: >> S, 套筒碼: >> R , 規格: >> CGLC400-20, 製造標準: >> CNS, 表面處理劑種類: >> Z, 表面處理劑塗佈量: >> Z, 伸長率測試: >> N, 硬度測試碼: >> N, 抗拉強度測試: >> N, 降伏強度測試: >> N, 厚度變異: >> -1.4, 訂單正面顏色(五碼): >> SW336, 正面漆膜厚: >> 25, 正面漆塗漆型式幾塗幾烤: >> 2, 修邊碼: >> Y, 重量碼: >> AW, 鋼捲捲向: >> I, 鍍層碼: >> AZ150, | H:厚度偏薄
PPGL | 2504DCD004/001 |  | 1. 部分大陸料含B元素超過CNS規範管制，故請原料CNS規範之訂單不要配大陸料 (OFP00684)-{.不符.} | 1. 訂單若有厚度變異，冷軋厚度公差比照烤漆計算公式 , 但最小為 1/2 公差做設定 (OFP00254)-{.不符.} 2. "偏薄要求訂單" 鍍後厚度減 鍍後厚度下限需大於 0.02 MM,以免發生厚度不足狀況 (OFP00369)-{.不符.} 3. 部分大陸料含B元素超過CNS規範管制，故請原料CNS規範之訂單不要配大陸料 (OFP00684)-{.不符.} | 訂單:2504DCD004/001 CPL <生產備註> 事項如下 . 除HGI/ HGL 訂單邊緣不噴油. 其餘皆側緣噴油 (RMK00285) | 訂單:2504DCD004/001 CR1 <生產備註> 事項如下 . 完軋寬度超出管制值上限≦2mm時,冷軋繼續生產並填寫品質異常通報單給鍍鋅線,以便調整張力與板溫 (RMK00278) | 訂單:2504DCD004/001 CR2 <生產備註> 事項如下 . 完軋寬度超出管制值上限≦2mm時,冷軋繼續生產並填寫品質異常通報單給鍍鋅線,以便調整張力與板溫 (RMK00278) | 訂單:2504DCD004/001 CG1 <生產備註> 事項如下 . 平板類,鍍鋅生產時SKIN PASS & T/L 請依據鍍鋅標準規定生產 (RMK00100) . 鍍鋅表面不可有鋅痕、壓痕、凹陷、及刮傷 、應變痕等。 (RMK00100) . 出口鋼捲盤捲後目視不允許有鼓起. (RMK00100) | 訂單:2504DCD004/001 CG2 <生產備註> 事項如下 . 平板類,鍍鋅生產時SKIN PASS & T/L 請依據鍍鋅標準規定生產 (RMK00100) . 鍍鋅表面不可有鋅痕、壓痕、凹陷、及刮傷 、應變痕等。 (RMK00100) . 出口鋼捲盤捲後目視不允許有鼓起. (RMK00100) | 訂單:2504DCD004/001 CC1 <生產備註> 事項如下 . ★品檢注意！JIS&CNS 訂單必須每滿50噸一定要再做一次TEST (RMK00259) | 訂單:2504DCD004/001 CC2 <生產備註> 事項如下 . ★品檢注意！JIS&CNS 訂單必須每滿50噸一定要再做一次TEST (RMK00259) | 訂單:2504DCD004/001 RCL 無 <生產備註> 事項 | 訂單:2504DCD004/001 CCPK 無 <生產備註> 事項 | 訂單:2504DCD004/001 CGQC 無 <品檢備註> 事項 | 訂單:2504DCD004/001 CCQC <品檢備註> 事項如下 . ★品檢注意！JIS&CNS 訂單必須每滿50噸一定要再做一次TEST (RMK00259) | 訂單:2504DCD004/001 TOL 無 <生產備註> 事項 |  | 訂單 2504DCD004/001 修改記錄如下: 20250407 10:24:15 (22030) 退火碼: >> S1, 用途碼: >> CIA008, 背面標示: >> C814, 訂單背面顏色(五碼): >> BW73Y, 背面漆膜厚: >> 12.5, 背面漆塗漆型式幾塗幾烤: >> 2, 鉻酸鹽: >> Z, 訂單厚度: >> 0.52, 訂單重: >> 45, 重量容許率(下限): >> 10, 重量容許率(上限): >> 10, 訂單寬度: >> 914, 鍍製方式: >> AC, 鋼捲內徑: >> 508, 鋼捲下限重: >> 3, 鋼捲上限重: >> 5, 壓花條件碼: >> -, 表面花紋: >> R, 綠色識別碼: >> -, 印刷輥號: >> -, 產品代碼: >> PPGL, 皮膜碼: >> -, 單位別: >> M, 油品種類: >> Z, 塗油量: >> Z, 包裝代碼: >> D2 , 保護膜碼: >> -, 客戶試片取樣型式: >> -, 調質碼: >> S, 套筒碼: >> R , 規格: >> CGLC400-20, 製造標準: >> CNS, 表面處理劑種類: >> Z, 表面處理劑塗佈量: >> Z, 伸長率測試: >> N, 硬度測試碼: >> N, 抗拉強度測試: >> N, 降伏強度測試: >> N, 厚度變異: >> -1.4, 訂單正面顏色(五碼): >> SY356, 正面漆膜厚: >> 25, 正面漆塗漆型式幾塗幾烤: >> 2, 修邊碼: >> Y, 重量碼: >> AW, 鋼捲捲向: >> I, 鍍層碼: >> AZ150, | H:厚度偏薄
PPGL | 2504DCD005/001 |  | 1. 部分大陸料含B元素超過CNS規範管制，故請原料CNS規範之訂單不要配大陸料 (OFP00684)-{.不符.} | 1. 訂單若有厚度變異，冷軋厚度公差比照烤漆計算公式 , 但最小為 1/2 公差做設定 (OFP00254)-{.不符.} 2. "偏薄要求訂單" 鍍後厚度減 鍍後厚度下限需大於 0.02 MM,以免發生厚度不足狀況 (OFP00369)-{.不符.} 3. 部分大陸料含B元素超過CNS規範管制，故請原料CNS規範之訂單不要配大陸料 (OFP00684)-{.不符.} | 訂單:2504DCD005/001 CPL <生產備註> 事項如下 . 除HGI/ HGL 訂單邊緣不噴油. 其餘皆側緣噴油 (RMK00285) | 訂單:2504DCD005/001 CR1 <生產備註> 事項如下 . 完軋寬度超出管制值上限≦2mm時,冷軋繼續生產並填寫品質異常通報單給鍍鋅線,以便調整張力與板溫 (RMK00278) | 訂單:2504DCD005/001 CR2 <生產備註> 事項如下 . 完軋寬度超出管制值上限≦2mm時,冷軋繼續生產並填寫品質異常通報單給鍍鋅線,以便調整張力與板溫 (RMK00278) | 訂單:2504DCD005/001 CG1 <生產備註> 事項如下 . 平板類,鍍鋅生產時SKIN PASS & T/L 請依據鍍鋅標準規定生產 (RMK00100) . 鍍鋅表面不可有鋅痕、壓痕、凹陷、及刮傷 、應變痕等。 (RMK00100) . 出口鋼捲盤捲後目視不允許有鼓起. (RMK00100) | 訂單:2504DCD005/001 CG2 <生產備註> 事項如下 . 平板類,鍍鋅生產時SKIN PASS & T/L 請依據鍍鋅標準規定生產 (RMK00100) . 鍍鋅表面不可有鋅痕、壓痕、凹陷、及刮傷 、應變痕等。 (RMK00100) . 出口鋼捲盤捲後目視不允許有鼓起. (RMK00100) | 訂單:2504DCD005/001 CC1 <生產備註> 事項如下 . ★品檢注意！JIS&CNS 訂單必須每滿50噸一定要再做一次TEST (RMK00259) | 訂單:2504DCD005/001 CC2 <生產備註> 事項如下 . ★品檢注意！JIS&CNS 訂單必須每滿50噸一定要再做一次TEST (RMK00259) | 訂單:2504DCD005/001 RCL 無 <生產備註> 事項 | 訂單:2504DCD005/001 CCPK 無 <生產備註> 事項 | 訂單:2504DCD005/001 CGQC 無 <品檢備註> 事項 | 訂單:2504DCD005/001 CCQC <品檢備註> 事項如下 . ★品檢注意！JIS&CNS 訂單必須每滿50噸一定要再做一次TEST (RMK00259) | 訂單:2504DCD005/001 TOL 無 <生產備註> 事項 |  | 訂單 2504DCD005/001 修改記錄如下: 20250411 08:18:56 (21003) 退火碼: >> S1, 用途碼: >> CIA008, 背面標示: >> C814, 訂單背面顏色(五碼): >> BW73Y, 背面漆膜厚: >> 12.5, 背面漆塗漆型式幾塗幾烤: >> 2, 鉻酸鹽: >> Z, 訂單厚度: >> 0.52, 訂單重: >> 40, 重量容許率(下限): >> 10, 重量容許率(上限): >> 10, 訂單寬度: >> 914, 鍍製方式: >> AC, 鋼捲內徑: >> 508, 鋼捲下限重: >> 3, 鋼捲上限重: >> 5, 壓花條件碼: >> -, 表面花紋: >> R, 綠色識別碼: >> -, 印刷輥號: >> -, 產品代碼: >> PPGL, 皮膜碼: >> -, 單位別: >> M, 油品種類: >> Z, 塗油量: >> Z, 包裝代碼: >> D2 , 保護膜碼: >> -, 客戶試片取樣型式: >> -, 調質碼: >> S, 套筒碼: >> R , 規格: >> CGLC400-20, 製造標準: >> CNS, 表面處理劑種類: >> Z, 表面處理劑塗佈量: >> Z, 伸長率測試: >> N, 硬度測試碼: >> N, 抗拉強度測試: >> N, 降伏強度測試: >> N, 厚度變異: >> -1.4, 訂單正面顏色(五碼): >> SY356, 正面漆膜厚: >> 25, 正面漆塗漆型式幾塗幾烤: >> 2, 修邊碼: >> Y, 重量碼: >> AW, 鋼捲捲向: >> I, 鍍層碼: >> AZ150, | H:厚度偏薄
PPGL | 2504DCD007/001 |  | 1. 製造標準為MS、ASTM或銷新加坡之訂單，若無技術指定優先用料，請優先使用國內料，勿使用ANFEN (OFP00406)-{.不符.} | 1. 訂單若有厚度變異，冷軋厚度公差比照烤漆計算公式 , 但最小為 1/2 公差做設定 (OFP00254)-{.不符.} 2. 製造標準為MS、ASTM或銷新加坡之訂單，若無技術指定優先用料，請優先使用國內料，勿使用ANFEN (OFP00406)-{.不符.} | 訂單:2504DCD007/001 CPL <生產備註> 事項如下 . 除HGI/ HGL 訂單邊緣不噴油. 其餘皆側緣噴油 (RMK00285) | 訂單:2504DCD007/001 CR1 無 <生產備註> 事項 | 訂單:2504DCD007/001 CR2 無 <生產備註> 事項 | 訂單:2504DCD007/001 CG1 <生產備註> 事項如下 . 平板類,鍍鋅生產時SKIN PASS & T/L 請依據鍍鋅標準規定生產 (RMK00100) . 鍍鋅表面不可有鋅痕、壓痕、凹陷、及刮傷 、應變痕等。 (RMK00100) . 出口鋼捲盤捲後目視不允許有鼓起. (RMK00100) . 鍍層 AZ150 (含) 以上 , 鋅花等級 C~E 目標D，避免鋅花晶界明顯後續造成烤漆點狀未塗漆。 (RMK00565) | 訂單:2504DCD007/001 CG2 <生產備註> 事項如下 . 平板類,鍍鋅生產時SKIN PASS & T/L 請依據鍍鋅標準規定生產 (RMK00100) . 鍍鋅表面不可有鋅痕、壓痕、凹陷、及刮傷 、應變痕等。 (RMK00100) . 出口鋼捲盤捲後目視不允許有鼓起. (RMK00100) . 鍍層 AZ150 (含) 以上 , 鋅花等級 C~E 目標D，避免鋅花晶界明顯後續造成烤漆點狀未塗漆。 (RMK00565) | 訂單:2504DCD007/001 CC1 <生產備註> 事項如下 . 請參考歷史塗裝條件對應色差值，調整1W0862單一MASS(不含底漆)以不低於標準 85%為底線，以達到△ L 管制±0.5 以內的目標 (RMK00399) . 【抽氣量】白色系在CC1生產時,FINISH抽氣量請設定250,如生產中發生色差b值異常升高,請股長再加大抽氣量因應 (RMK00560) | 訂單:2504DCD007/001 CC2 <生產備註> 事項如下 . 請參考歷史塗裝條件對應色差值，調整1W0862單一MASS(不含底漆)以不低於標準 85%為底線，以達到△ L 管制±0.5 以內的目標 (RMK00399) . 【抽氣量】白色系在CC1生產時,FINISH抽氣量請設定250,如生產中發生色差b值異常升高,請股長再加大抽氣量因應 (RMK00560) | 訂單:2504DCD007/001 RCL 無 <生產備註> 事項 | 訂單:2504DCD007/001 CCPK 無 <生產備註> 事項 | 訂單:2504DCD007/001 CGQC <品檢備註> 事項如下 . 鍍層 AZ150 (含) 以上 , 鋅花等級 C~E 目標D，避免鋅花晶界明顯後續造成烤漆點狀未塗漆。 (RMK00565) | 訂單:2504DCD007/001 CCQC <品檢備註> 事項如下 . 請參考歷史塗裝條件對應色差值，調整1W0862單一MASS(不含底漆)以不低於標準 85%為底線，以達到△ L 管制±0.5 以內的目標 (RMK00399) | 訂單:2504DCD007/001 TOL 無 <生產備註> 事項 |  | 訂單 2504DCD007/001 修改記錄如下: 20250421 15:39:41 (21003) 退火碼: >> H2, 用途碼: >> CIA008, 背面標示: >> C104, 訂單背面顏色(五碼): >> BW736, 背面漆膜厚: >> NOM, 背面漆塗漆型式幾塗幾烤: >> 1, 鉻酸鹽: >> Z, 訂單厚度: >> 0.376, 訂單重: >> 5, 重量容許率(下限): >> 10, 重量容許率(上限): >> 10, 訂單寬度: >> 914, 鍍製方式: >> AC, 鋼捲內徑: >> 508, 鋼捲下限重: >> 3, 鋼捲上限重: >> 5, 壓花條件碼: >> -, 表面花紋: >> R, 綠色識別碼: >> -, 印刷輥號: >> -, 產品代碼: >> PPGL, 皮膜碼: >> -, 單位別: >> M, 油品種類: >> Z, 塗油量: >> Z, 包裝代碼: >> D2 , 保護膜碼: >> -, 客戶試片取樣型式: >> -, 調質碼: >> S, 套筒碼: >> N , 規格: >> A792MSSGR550, 製造標準: >> ASTM, 表面處理劑種類: >> Z, 表面處理劑塗佈量: >> Z, 伸長率測試: >> N, 硬度測試碼: >> N, 抗拉強度測試: >> N, 降伏強度測試: >> N, 厚度變異: >> 4.8, 訂單正面顏色(五碼): >> 1W086, 正面漆膜厚: >> NOM, 正面漆塗漆型式幾塗幾烤: >> 2, 修邊碼: >> Y, 重量碼: >> AW, 鋼捲捲向: >> I, 鍍層碼: >> AZM150, | G:厚度偏厚 | [訂單訊息通知] 2025/04/23 上午 11:32:25 *** (秦大維 >> 通知 >> HanYu Chen) 訊息 : 厚度變異+4.8是怎麼來的？我找不到緣由
PPGL | 2504DCD007/002 |  | 1. 製造標準為MS、ASTM或銷新加坡之訂單，若無技術指定優先用料，請優先使用國內料，勿使用ANFEN (OFP00406)-{.不符.} | 1. 訂單若有厚度變異，冷軋厚度公差比照烤漆計算公式 , 但最小為 1/2 公差做設定 (OFP00254)-{.不符.} 2. "偏薄要求訂單" 鍍後厚度減 鍍後厚度下限需大於 0.02 MM,以免發生厚度不足狀況 (OFP00369)-{.不符.} 3. 製造標準為MS、ASTM或銷新加坡之訂單，若無技術指定優先用料，請優先使用國內料，勿使用ANFEN (OFP00406)-{.不符.} | 訂單:2504DCD007/002 CPL <生產備註> 事項如下 . 除HGI/ HGL 訂單邊緣不噴油. 其餘皆側緣噴油 (RMK00285) | 訂單:2504DCD007/002 CR1 無 <生產備註> 事項 | 訂單:2504DCD007/002 CR2 無 <生產備註> 事項 | 訂單:2504DCD007/002 CG1 <生產備註> 事項如下 . 平板類,鍍鋅生產時SKIN PASS & T/L 請依據鍍鋅標準規定生產 (RMK00100) . 鍍鋅表面不可有鋅痕、壓痕、凹陷、及刮傷 、應變痕等。 (RMK00100) . 出口鋼捲盤捲後目視不允許有鼓起. (RMK00100) . 鍍層 AZ150 (含) 以上 , 鋅花等級 C~E 目標D，避免鋅花晶界明顯後續造成烤漆點狀未塗漆。 (RMK00565) | 訂單:2504DCD007/002 CG2 <生產備註> 事項如下 . 平板類,鍍鋅生產時SKIN PASS & T/L 請依據鍍鋅標準規定生產 (RMK00100) . 鍍鋅表面不可有鋅痕、壓痕、凹陷、及刮傷 、應變痕等。 (RMK00100) . 出口鋼捲盤捲後目視不允許有鼓起. (RMK00100) . 鍍層 AZ150 (含) 以上 , 鋅花等級 C~E 目標D，避免鋅花晶界明顯後續造成烤漆點狀未塗漆。 (RMK00565) | 訂單:2504DCD007/002 CC1 無 <生產備註> 事項 | 訂單:2504DCD007/002 CC2 無 <生產備註> 事項 | 訂單:2504DCD007/002 RCL 無 <生產備註> 事項 | 訂單:2504DCD007/002 CCPK 無 <生產備註> 事項 | 訂單:2504DCD007/002 CGQC <品檢備註> 事項如下 . 鍍層 AZ150 (含) 以上 , 鋅花等級 C~E 目標D，避免鋅花晶界明顯後續造成烤漆點狀未塗漆。 (RMK00565) | 訂單:2504DCD007/002 CCQC 無 <品檢備註> 事項 | 訂單:2504DCD007/002 TOL 無 <生產備註> 事項 |  | 訂單 2504DCD007/002 修改記錄如下: 20250421 15:39:00 (21003) 退火碼: >> H2, 用途碼: >> CIA008, 背面標示: >> C104, 訂單背面顏色(五碼): >> BW73Y, 背面漆膜厚: >> 12.5, 背面漆塗漆型式幾塗幾烤: >> 2, 鉻酸鹽: >> Z, 訂單厚度: >> 0.52, 訂單重: >> 5, 重量容許率(下限): >> 10, 重量容許率(上限): >> 10, 訂單寬度: >> 1218, 鍍製方式: >> AC, 鋼捲內徑: >> 508, 鋼捲下限重: >> 3, 鋼捲上限重: >> 5, 壓花條件碼: >> -, 表面花紋: >> R, GL鋅花要求下限: >> -, GL鋅花要求上限: >> -, 綠色識別碼: >> -, 印刷輥號: >> -, 產品代碼: >> PPGL, 皮膜碼: >> -, 單位別: >> M, 油品種類: >> Z, 塗油量: >> Z, 包裝代碼: >> D2 , 保護膜碼: >> -, 客戶試片取樣型式: >> -, 調質碼: >> S, 套筒碼: >> N , 規格: >> A792MSSGR550, 製造標準: >> ASTM, 表面處理劑種類: >> Z, 表面處理劑塗佈量: >> Z, 伸長率測試: >> N, 硬度測試碼: >> N, 抗拉強度測試: >> N, 降伏強度測試: >> N, 厚度變異: >> -1.4, 訂單正面顏色(五碼): >> SG680, 正面漆膜厚: >> 25, 正面漆塗漆型式幾塗幾烤: >> 2, 修邊碼: >> Y, 重量碼: >> AW, 鋼捲捲向: >> I, 鍍層碼: >> AZM150, | H:厚度偏薄
PPSUS | 2504DCD008/001 |  |  | 1. PPSUS&PPAL 單位長度(M/T)要自己算完後修改 SOP內容。RD洗衣機外殼用可用 -0.04～0 去算 (OFP00649)-{.不符.} | 訂單:2504DCD008/001 CPL 無 <生產備註> 事項 | 訂單:2504DCD008/001 CR1 無 <生產備註> 事項 | 訂單:2504DCD008/001 CR2 無 <生產備註> 事項 | 訂單:2504DCD008/001 CG1 無 <生產備註> 事項 | 訂單:2504DCD008/001 CG2 無 <生產備註> 事項 | 訂單:2504DCD008/001 CC1 <生產備註> 事項如下 . 1.入口板厚以平凸分釐卡量測,其W/D距板邊10mm處量測 (RMK00619) . 2.入口急峻度≦0.7%，毛邊(雙平頭分釐卡)≦30μm(一定要落實記錄，以作為品質追蹤依據) (RMK00619) . 3.出/入口鼓起≦0.5mm超出管制規格請TSD送RCL確認板形 (RMK00619) . 4.前處理皮膜Si=14±5 mg/m2於CC2品檢室Twin-X:NRC350-Si(SUS304)檢測 (RMK00619) . 5.其餘品質管制若無特別註明，則以對應的烤漆產品用途管制 (RMK00619) . 6.【捲取+套桶】出口一律 STAGGER 捲取，並使用比訂單寬度"加寬"的套桶（一般為"P"，超低光澤與印刷為"S"） (RMK00619) | 訂單:2504DCD008/001 CC2 <生產備註> 事項如下 . 1.入口板厚以平凸分釐卡量測,其W/D距板邊10mm處量測 (RMK00619) . 2.入口急峻度≦0.7%，毛邊(雙平頭分釐卡)≦30μm(一定要落實記錄，以作為品質追蹤依據) (RMK00619) . 3.出/入口鼓起≦0.5mm超出管制規格請TSD送RCL確認板形 (RMK00619) . 4.前處理皮膜Si=14±5 mg/m2於CC2品檢室Twin-X:NRC350-Si(SUS304)檢測 (RMK00619) . 5.其餘品質管制若無特別註明，則以對應的烤漆產品用途管制 (RMK00619) . 6.【捲取+套桶】出口一律 STAGGER 捲取，並使用比訂單寬度"加寬"的套桶（一般為"P"，超低光澤與印刷為"S"） (RMK00619) | 訂單:2504DCD008/001 RCL 無 <生產備註> 事項 | 訂單:2504DCD008/001 CCPK 無 <生產備註> 事項 | 訂單:2504DCD008/001 CGQC 無 <品檢備註> 事項 | 訂單:2504DCD008/001 CCQC <品檢備註> 事項如下 . 1.入口板厚以平凸分釐卡量測,其W/D距板邊10mm處量測 (RMK00619) . 2.入口急峻度≦0.7%，毛邊(雙平頭分釐卡)≦30μm(一定要落實記錄，以作為品質追蹤依據) (RMK00619) . 3.出/入口鼓起≦0.5mm超出管制規格請TSD送RCL確認板形 (RMK00619) . 4.前處理皮膜Si=14±5 mg/m2於CC2品檢室Twin-X:NRC350-Si(SUS304)檢測 (RMK00619) . 5.其餘品質管制若無特別註明，則以對應的烤漆產品用途管制 (RMK00619) . 6.【捲取+套桶】出口一律 STAGGER 捲取，並使用比訂單寬度"加寬"的套桶（一般為"P"，超低光澤與印刷為"S"） (RMK00619) | 訂單:2504DCD008/001 TOL 無 <生產備註> 事項 |  | 訂單 2504DCD008/001 修改記錄如下: 20250423 08:11:41 (22030) 退火碼: >> S1, 用途碼: >> CIA008, 背面標示: >> C989, 訂單背面顏色(五碼): >> BW73Y, 背面漆膜厚: >> 12.5, 背面漆塗漆型式幾塗幾烤: >> 2, 鉻酸鹽: >> Z, 訂單厚度: >> 0.46, 訂單重: >> 50, 重量容許率(下限): >> 10, 重量容許率(上限): >> 10, 訂單寬度: >> 914, 鍍製方式: >> BC, 鋼捲內徑: >> 508, 鋼捲下限重: >> 3, 鋼捲上限重: >> 5, 壓花條件碼: >> -, 表面花紋: >> -, 綠色識別碼: >> -, 印刷輥號: >> -, 產品代碼: >> PPSUS, 皮膜碼: >> -, 單位別: >> M, 油品種類: >> Z, 塗油量: >> Z, 包裝代碼: >> A3 , 保護膜碼: >> -, 客戶試片取樣型式: >> -, 調質碼: >> S, 套筒碼: >> P , 規格: >> CSUS304-20, 製造標準: >> SYSCO, 表面處理劑種類: >> Z, 表面處理劑塗佈量: >> Z, 伸長率測試: >> N, 硬度測試碼: >> N, 抗拉強度測試: >> N, 降伏強度測試: >> N, 訂單正面顏色(五碼): >> 2Y730, 正面漆膜厚: >> 25, 正面漆塗漆型式幾塗幾烤: >> 2, 修邊碼: >> Y, 重量碼: >> AW, 鋼捲捲向: >> I, 鍍層碼: >> -, | *:
PPSUS | 2504DCD008/002 |  |  | 1. PPSUS&PPAL 單位長度(M/T)要自己算完後修改 SOP內容。RD洗衣機外殼用可用 -0.04～0 去算 (OFP00649)-{.不符.} | 訂單:2504DCD008/002 CPL 無 <生產備註> 事項 | 訂單:2504DCD008/002 CR1 無 <生產備註> 事項 | 訂單:2504DCD008/002 CR2 無 <生產備註> 事項 | 訂單:2504DCD008/002 CG1 無 <生產備註> 事項 | 訂單:2504DCD008/002 CG2 無 <生產備註> 事項 | 訂單:2504DCD008/002 CC1 <生產備註> 事項如下 . 1.入口板厚以平凸分釐卡量測,其W/D距板邊10mm處量測 (RMK00619) . 2.入口急峻度≦0.7%，毛邊(雙平頭分釐卡)≦30μm(一定要落實記錄，以作為品質追蹤依據) (RMK00619) . 3.出/入口鼓起≦0.5mm超出管制規格請TSD送RCL確認板形 (RMK00619) . 4.前處理皮膜Si=14±5 mg/m2於CC2品檢室Twin-X:NRC350-Si(SUS304)檢測 (RMK00619) . 5.其餘品質管制若無特別註明，則以對應的烤漆產品用途管制 (RMK00619) . 6.【捲取+套桶】出口一律 STAGGER 捲取，並使用比訂單寬度"加寬"的套桶（一般為"P"，超低光澤與印刷為"S"） (RMK00619) | 訂單:2504DCD008/002 CC2 <生產備註> 事項如下 . 1.入口板厚以平凸分釐卡量測,其W/D距板邊10mm處量測 (RMK00619) . 2.入口急峻度≦0.7%，毛邊(雙平頭分釐卡)≦30μm(一定要落實記錄，以作為品質追蹤依據) (RMK00619) . 3.出/入口鼓起≦0.5mm超出管制規格請TSD送RCL確認板形 (RMK00619) . 4.前處理皮膜Si=14±5 mg/m2於CC2品檢室Twin-X:NRC350-Si(SUS304)檢測 (RMK00619) . 5.其餘品質管制若無特別註明，則以對應的烤漆產品用途管制 (RMK00619) . 6.【捲取+套桶】出口一律 STAGGER 捲取，並使用比訂單寬度"加寬"的套桶（一般為"P"，超低光澤與印刷為"S"） (RMK00619) | 訂單:2504DCD008/002 RCL 無 <生產備註> 事項 | 訂單:2504DCD008/002 CCPK 無 <生產備註> 事項 | 訂單:2504DCD008/002 CGQC 無 <品檢備註> 事項 | 訂單:2504DCD008/002 CCQC <品檢備註> 事項如下 . 1.入口板厚以平凸分釐卡量測,其W/D距板邊10mm處量測 (RMK00619) . 2.入口急峻度≦0.7%，毛邊(雙平頭分釐卡)≦30μm(一定要落實記錄，以作為品質追蹤依據) (RMK00619) . 3.出/入口鼓起≦0.5mm超出管制規格請TSD送RCL確認板形 (RMK00619) . 4.前處理皮膜Si=14±5 mg/m2於CC2品檢室Twin-X:NRC350-Si(SUS304)檢測 (RMK00619) . 5.其餘品質管制若無特別註明，則以對應的烤漆產品用途管制 (RMK00619) . 6.【捲取+套桶】出口一律 STAGGER 捲取，並使用比訂單寬度"加寬"的套桶（一般為"P"，超低光澤與印刷為"S"） (RMK00619) | 訂單:2504DCD008/002 TOL 無 <生產備註> 事項 |  | 訂單 2504DCD008/002 修改記錄如下: 20250423 08:11:43 (22030) 退火碼: >> S1, 用途碼: >> CIA008, 背面標示: >> C989, 訂單背面顏色(五碼): >> BW73Y, 背面漆膜厚: >> 12.5, 背面漆塗漆型式幾塗幾烤: >> 2, 鉻酸鹽: >> Z, 訂單厚度: >> 0.46, 訂單重: >> 50, 重量容許率(下限): >> 10, 重量容許率(上限): >> 10, 訂單寬度: >> 914, 鍍製方式: >> BC, 鋼捲內徑: >> 508, 鋼捲下限重: >> 3, 鋼捲上限重: >> 5, 壓花條件碼: >> -, 表面花紋: >> -, 綠色識別碼: >> -, 印刷輥號: >> -, 產品代碼: >> PPSUS, 皮膜碼: >> -, 單位別: >> M, 油品種類: >> Z, 塗油量: >> Z, 包裝代碼: >> A3 , 保護膜碼: >> -, 客戶試片取樣型式: >> -, 調質碼: >> S, 套筒碼: >> P , 規格: >> CSUS304-20, 製造標準: >> SYSCO, 表面處理劑種類: >> Z, 表面處理劑塗佈量: >> Z, 伸長率測試: >> N, 硬度測試碼: >> N, 抗拉強度測試: >> N, 降伏強度測試: >> N, 訂單正面顏色(五碼): >> 1C460, 正面漆膜厚: >> 25, 正面漆塗漆型式幾塗幾烤: >> 2, 修邊碼: >> Y, 重量碼: >> AW, 鋼捲捲向: >> I, 鍍層碼: >> -, | *:
PPSUS | 2504DCD008/003 |  |  | 1. PPSUS&PPAL 單位長度(M/T)要自己算完後修改 SOP內容。RD洗衣機外殼用可用 -0.04～0 去算 (OFP00649)-{.不符.} | 訂單:2504DCD008/003 CPL 無 <生產備註> 事項 | 訂單:2504DCD008/003 CR1 無 <生產備註> 事項 | 訂單:2504DCD008/003 CR2 無 <生產備註> 事項 | 訂單:2504DCD008/003 CG1 <生產備註> 事項如下 . 瓦形屋頂用 注意鍍層控制範圍：min=標準值，Max=標準值+30 (RMK00103) . 因成形性需求故鍍層量有上限管制，排程變換前後一顆分切請U3暫留，待產線確認鍍層量後再行處置。 (RMK00103) | 訂單:2504DCD008/003 CG2 <生產備註> 事項如下 . 瓦形屋頂用 注意鍍層控制範圍：min=標準值，Max=標準值+30 (RMK00103) . 因成形性需求故鍍層量有上限管制，排程變換前後一顆分切請U3暫留，待產線確認鍍層量後再行處置。 (RMK00103) | 訂單:2504DCD008/003 CC1 <生產備註> 事項如下 . 超低光澤產品,色差計塗佈量依據5+20U為基準。RYF89 以5+22U為基準。 (RMK00103) . 請出口人員貼上"請勿堆疊"紅色標簽. (RMK00103) . R字頭色碼因色差對膜厚極其敏感，MASS目標102%~115%之間. (RMK00103) . R字頭色碼塗佈量須在20U以上,不然會有白色點狀(繩紋),已被客戶訴賠. (RMK00103) . 捲起單位張力請加大至 5.5（有另行備註要求張力設定時，依另行備註需求設定）） (RMK00103) . 1.入口板厚以平凸分釐卡量測,其W/D距板邊10mm處量測 (RMK00619) . 2.入口急峻度≦0.7%，毛邊(雙平頭分釐卡)≦30μm(一定要落實記錄，以作為品質追蹤依據) (RMK00619) . 3.出/入口鼓起≦0.5mm超出管制規格請TSD送RCL確認板形 (RMK00619) . 4.前處理皮膜Si=14±5 mg/m2於CC2品檢室Twin-X:NRC350-Si(SUS304)檢測 (RMK00619) . 5.其餘品質管制若無特別註明，則以對應的烤漆產品用途管制 (RMK00619) . 6.【捲取+套桶】出口一律 STAGGER 捲取，並使用比訂單寬度"加寬"的套桶（一般為"P"，超低光澤與印刷為"S"） (RMK00619) | 訂單:2504DCD008/003 CC2 <生產備註> 事項如下 . 超低光澤產品,色差計塗佈量依據5+20U為基準。RYF89 以5+22U為基準。 (RMK00103) . 請出口人員貼上"請勿堆疊"紅色標簽. (RMK00103) . R字頭色碼因色差對膜厚極其敏感，MASS目標102%~115%之間. (RMK00103) . R字頭色碼塗佈量須在20U以上,不然會有白色點狀(繩紋),已被客戶訴賠. (RMK00103) . 1.入口板厚以平凸分釐卡量測,其W/D距板邊10mm處量測 (RMK00619) . 2.入口急峻度≦0.7%，毛邊(雙平頭分釐卡)≦30μm(一定要落實記錄，以作為品質追蹤依據) (RMK00619) . 3.出/入口鼓起≦0.5mm超出管制規格請TSD送RCL確認板形 (RMK00619) . 4.前處理皮膜Si=14±5 mg/m2於CC2品檢室Twin-X:NRC350-Si(SUS304)檢測 (RMK00619) . 5.其餘品質管制若無特別註明，則以對應的烤漆產品用途管制 (RMK00619) . 6.【捲取+套桶】出口一律 STAGGER 捲取，並使用比訂單寬度"加寬"的套桶（一般為"P"，超低光澤與印刷為"S"） (RMK00619) | 訂單:2504DCD008/003 RCL 無 <生產備註> 事項 | 訂單:2504DCD008/003 CCPK 無 <生產備註> 事項 | 訂單:2504DCD008/003 CGQC <品檢備註> 事項如下 . 瓦形屋頂用 注意鍍層控制範圍：min=標準值，Max=標準值+30 (RMK00103) | 訂單:2504DCD008/003 CCQC <品檢備註> 事項如下 . 超低光澤產品,色差計塗佈量依據5+20U為基準。RYF89 以5+22U為基準。 (RMK00103) . R字頭色碼因色差對膜厚極其敏感，MASS目標102%~115%之間. (RMK00103) . 1.入口板厚以平凸分釐卡量測,其W/D距板邊10mm處量測 (RMK00619) . 2.入口急峻度≦0.7%，毛邊(雙平頭分釐卡)≦30μm(一定要落實記錄，以作為品質追蹤依據) (RMK00619) . 3.出/入口鼓起≦0.5mm超出管制規格請TSD送RCL確認板形 (RMK00619) . 4.前處理皮膜Si=14±5 mg/m2於CC2品檢室Twin-X:NRC350-Si(SUS304)檢測 (RMK00619) . 5.其餘品質管制若無特別註明，則以對應的烤漆產品用途管制 (RMK00619) . 6.【捲取+套桶】出口一律 STAGGER 捲取，並使用比訂單寬度"加寬"的套桶（一般為"P"，超低光澤與印刷為"S"） (RMK00619) | 訂單:2504DCD008/003 TOL 無 <生產備註> 事項 |  | 訂單 2504DCD008/003 修改記錄如下: 20250423 08:11:45 (22030) 退火碼: >> S1, 用途碼: >> CIA008, 背面標示: >> C989, 訂單背面顏色(五碼): >> BW73Y, 背面漆膜厚: >> 12.5, 背面漆塗漆型式幾塗幾烤: >> 2, 鉻酸鹽: >> Z, 訂單厚度: >> 0.46, 訂單重: >> 50, 重量容許率(下限): >> 10, 重量容許率(上限): >> 10, 訂單寬度: >> 914, 鍍製方式: >> BC, 鋼捲內徑: >> 508, 鋼捲下限重: >> 3, 鋼捲上限重: >> 5, 壓花條件碼: >> -, 表面花紋: >> -, 綠色識別碼: >> -, 印刷輥號: >> -, 產品代碼: >> PPSUS, 皮膜碼: >> -, 單位別: >> M, 油品種類: >> Z, 塗油量: >> Z, 包裝代碼: >> A3 , 保護膜碼: >> -, 客戶試片取樣型式: >> -, 調質碼: >> S, 套筒碼: >> S , 規格: >> CSUS304-20, 製造標準: >> SYSCO, 表面處理劑種類: >> Z, 表面處理劑塗佈量: >> Z, 伸長率測試: >> N, 硬度測試碼: >> N, 抗拉強度測試: >> N, 降伏強度測試: >> N, 訂單正面顏色(五碼): >> RYF89, 正面漆膜厚: >> 25, 正面漆塗漆型式幾塗幾烤: >> 2, 修邊碼: >> Y, 重量碼: >> AW, 鋼捲捲向: >> I, 鍍層碼: >> -, | *:
PPGL | 2504DCD010/001 |  | 1. 部分大陸料含B元素超過CNS規範管制，故請原料CNS規範之訂單不要配大陸料 (OFP00684)-{.不符.} | 1. 訂單若有厚度變異，冷軋厚度公差比照烤漆計算公式 , 但最小為 1/2 公差做設定 (OFP00254)-{.不符.} 2. "偏薄要求訂單" 鍍後厚度減 鍍後厚度下限需大於 0.02 MM,以免發生厚度不足狀況 (OFP00369)-{.不符.} 3. 部分大陸料含B元素超過CNS規範管制，故請原料CNS規範之訂單不要配大陸料 (OFP00684)-{.不符.} | 訂單:2504DCD010/001 CPL <生產備註> 事項如下 . 除HGI/ HGL 訂單邊緣不噴油. 其餘皆側緣噴油 (RMK00285) | 訂單:2504DCD010/001 CR1 無 <生產備註> 事項 | 訂單:2504DCD010/001 CR2 無 <生產備註> 事項 | 訂單:2504DCD010/001 CG1 無 <生產備註> 事項 | 訂單:2504DCD010/001 CG2 無 <生產備註> 事項 | 訂單:2504DCD010/001 CC1 <生產備註> 事項如下 . ★品檢注意！JIS&CNS 訂單必須每滿50噸一定要再做一次TEST (RMK00259) . 【品檢】 第一PASS(只塗底漆)仍需作外觀板面檢驗, 若發現缺陷以８８Ｂ處置作暫留 (RMK00345) . 【品檢】測試時依Base色差值管制, 超出管制值時,若TSD2 或 TDCC判定要生產, 請在測試及外觀報表簽名 (RMK00345) . 【品檢】 測試時最後成品要不要生產由 TSD2決定 (RMK00345) . 【品檢】正式生產後, 請保留第二分切試片，簽名當作此生產批對色板, 並請留意同批目視無明顯色差。 (RMK00345) . 【品檢】每一分切留30cm*全寬試片1片裁成A4一片 TO 業務 (RMK00345) . 2015年發生過訴賠。請出口使用鋼套桶前請檢查焊接處，以免捲取後產生折痕 (RMK00381) . 2.第2Pass (RMK00438) . 2.1.線速: 50mpm 印刷輥號: G34-C1300 (RMK00438) . 2.2.第2Pass生產，前處理不必塗裝。 (RMK00438) . 2.3.出口鋼捲請貼“禁止疊放”紅色標籤。收捲張力設定同rough matt。 (RMK00438) . 2.4.Base 2輥R塗裝，濾心50μ，稀釋Thinner為No.2B，粘度50±10”，PMT設定為232℃。 (RMK00438) . 2.5.Printer (Head 1 + Head 3) 2輥印刷砂岩石紋圖案 (NYT37S)。 (RMK00438) . 2.6.Printer 生產時需開熱風。 (RMK00438) . 2.7.Printer Head 4 塗裝KP 1E6172，PMT設定為232℃。 (RMK00438) . 2.8.1E6172 Clear有含骨材，塗裝黏度：先以原液塗裝視塗裝板面狀況作調整。 (RMK00438) . 2.9.Clear稀釋Thinner為No.2B，濾心125μ。 (RMK00438) . 1.第1Pass (RMK00595) . 1.1.線速85mpm，只塗裝正面5μ，背面僅前處理不塗漆。 (RMK00595) . 1.2.正面底漆以R塗裝方式，不允許繩紋或塗佈不均..等塗裝缺陷。 (RMK00595) . 1.3.塗佈量請控制95~105%。 (RMK00595) . 1.4.第1Pass生產不用噴背標。 (RMK00595) | 訂單:2504DCD010/001 CC2 <生產備註> 事項如下 . ★品檢注意！JIS&CNS 訂單必須每滿50噸一定要再做一次TEST (RMK00259) . 【品檢】 第一PASS(只塗底漆)仍需作外觀板面檢驗, 若發現缺陷以８８Ｂ處置作暫留 (RMK00345) . 【品檢】測試時依Base色差值管制, 超出管制值時,若TSD2 或 TDCC判定要生產, 請在測試及外觀報表簽名 (RMK00345) . 【品檢】 測試時最後成品要不要生產由 TSD2決定 (RMK00345) . 【品檢】正式生產後, 請保留第二分切試片，簽名當作此生產批對色板, 並請留意同批目視無明顯色差。 (RMK00345) . 【品檢】每一分切留30cm*全寬試片1片裁成A4一片 TO 業務 (RMK00345) . 2015年發生過訴賠。請出口使用鋼套桶前請檢查焊接處，以免捲取後產生折痕 (RMK00381) . 2.第2Pass (RMK00438) . 2.1.線速: 50mpm 印刷輥號: G34-C1300 (RMK00438) . 2.2.第2Pass生產，前處理不必塗裝。 (RMK00438) . 2.3.出口鋼捲請貼“禁止疊放”紅色標籤。收捲張力設定同rough matt。 (RMK00438) . 2.4.Base 2輥R塗裝，濾心50μ，稀釋Thinner為No.2B，粘度50±10”，PMT設定為232℃。 (RMK00438) . 2.5.Printer (Head 1 + Head 3) 2輥印刷砂岩石紋圖案 (NYT37S)。 (RMK00438) . 2.6.Printer 生產時需開熱風。 (RMK00438) . 2.7.Printer Head 4 塗裝KP 1E6172，PMT設定為232℃。 (RMK00438) . 2.8.1E6172 Clear有含骨材，塗裝黏度：先以原液塗裝視塗裝板面狀況作調整。 (RMK00438) . 2.9.Clear稀釋Thinner為No.2B，濾心125μ。 (RMK00438) . 1.第1Pass (RMK00595) . 1.1.線速85mpm，只塗裝正面5μ，背面僅前處理不塗漆。 (RMK00595) . 1.2.正面底漆以R塗裝方式，不允許繩紋或塗佈不均..等塗裝缺陷。 (RMK00595) . 1.3.塗佈量請控制95~105%。 (RMK00595) . 1.4.第1Pass生產不用噴背標。 (RMK00595) | 訂單:2504DCD010/001 RCL 無 <生產備註> 事項 | 訂單:2504DCD010/001 CCPK 無 <生產備註> 事項 | 訂單:2504DCD010/001 CGQC 無 <品檢備註> 事項 | 訂單:2504DCD010/001 CCQC <品檢備註> 事項如下 . ★品檢注意！JIS&CNS 訂單必須每滿50噸一定要再做一次TEST (RMK00259) . 【品檢】 第一PASS(只塗底漆)仍需作外觀板面檢驗, 若發現缺陷以８８Ｂ處置作暫留 (RMK00345) . 【品檢】測試時依Base色差值管制, 超出管制值時,若TSD2 或 TDCC判定要生產, 請在測試及外觀報表簽名 (RMK00345) . 【品檢】 測試時最後成品要不要生產由 TSD2決定 (RMK00345) . 【品檢】正式生產後, 請保留第二分切試片，簽名當作此生產批對色板, 並請留意同批目視無明顯色差。 (RMK00345) . 【品檢】每一分切留30cm*全寬試片1片裁成A4一片 TO 業務 (RMK00345) . 2.第2Pass (RMK00438) . 2.1.線速: 50mpm 印刷輥號: G34-C1300 (RMK00438) . 2.2.第2Pass生產，前處理不必塗裝。 (RMK00438) . 2.3.出口鋼捲請貼“禁止疊放”紅色標籤。收捲張力設定同rough matt。 (RMK00438) . 2.4.Base 2輥R塗裝，濾心50μ，稀釋Thinner為No.2B，粘度50±10”，PMT設定為232℃。 (RMK00438) . 2.5.Printer (Head 1 + Head 3) 2輥印刷砂岩石紋圖案 (NYT37S)。 (RMK00438) . 2.6.Printer 生產時需開熱風。 (RMK00438) . 2.7.Printer Head 4 塗裝KP 1E6172，PMT設定為232℃。 (RMK00438) . 2.8.1E6172 Clear有含骨材，塗裝黏度：先以原液塗裝視塗裝板面狀況作調整。 (RMK00438) . 2.9.Clear稀釋Thinner為No.2B，濾心125μ。 (RMK00438) . 1.第1Pass (RMK00595) . 1.1.線速85mpm，只塗裝正面5μ，背面僅前處理不塗漆。 (RMK00595) . 1.2.正面底漆以R塗裝方式，不允許繩紋或塗佈不均..等塗裝缺陷。 (RMK00595) . 1.3.塗佈量請控制95~105%。 (RMK00595) . 1.4.第1Pass生產不用噴背標。 (RMK00595) | 訂單:2504DCD010/001 TOL 無 <生產備註> 事項 |  | 訂單 2504DCD010/001 修改記錄如下: 20250428 11:42:29 (21003) 退火碼: >> S1, 用途碼: >> COA020, 背面標示: >> C811, 訂單背面顏色(五碼): >> BW73X, 背面漆膜厚: >> 15, 背面漆塗漆型式幾塗幾烤: >> 2, 鉻酸鹽: >> Z, 訂單厚度: >> 0.35, 訂單重: >> 80, 重量容許率(下限): >> 10, 重量容許率(上限): >> 10, 訂單寬度: >> 914, 鍍製方式: >> BC, 鋼捲內徑: >> 508, 鋼捲下限重: >> 3, 鋼捲上限重: >> 5, 壓花條件碼: >> -, 表面花紋: >> R, GL鋅花要求下限: >> 0, GL鋅花要求上限: >> 0, 綠色識別碼: >> -, 印刷輥號: >> G34-C1300, 產品代碼: >> PPGL, 皮膜碼: >> -, 單位別: >> M, 油品種類: >> Z, 塗油量: >> Z, 包裝代碼: >> D2 , 保護膜碼: >> -, 客戶試片取樣型式: >> -, 調質碼: >> S, 套筒碼: >> S , 規格: >> CGLCC-20, 製造標準: >> CNS, 表面處理劑種類: >> Z, 表面處理劑塗佈量: >> Z, 伸長率測試: >> N, 硬度測試碼: >> N, 抗拉強度測試: >> N, 降伏強度測試: >> N, 厚度變異: >> -1.6, 訂單正面顏色(五碼): >> NYS3X, 正面漆膜厚: >> NOM, 正面漆塗漆型式幾塗幾烤: >> 2, 修邊碼: >> Y, 重量碼: >> AW, 鋼捲捲向: >> I, 鍍層碼: >> AZ150, | H:厚度偏薄
PPGL | 2504DCD010/002 |  | 1. 部分大陸料含B元素超過CNS規範管制，故請原料CNS規範之訂單不要配大陸料 (OFP00684)-{.不符.} | 1. 訂單若有厚度變異，冷軋厚度公差比照烤漆計算公式 , 但最小為 1/2 公差做設定 (OFP00254)-{.不符.} 2. "偏薄要求訂單" 鍍後厚度減 鍍後厚度下限需大於 0.02 MM,以免發生厚度不足狀況 (OFP00369)-{.不符.} 3. 部分大陸料含B元素超過CNS規範管制，故請原料CNS規範之訂單不要配大陸料 (OFP00684)-{.不符.} | 訂單:2504DCD010/002 CPL <生產備註> 事項如下 . 除HGI/ HGL 訂單邊緣不噴油. 其餘皆側緣噴油 (RMK00285) | 訂單:2504DCD010/002 CR1 無 <生產備註> 事項 | 訂單:2504DCD010/002 CR2 無 <生產備註> 事項 | 訂單:2504DCD010/002 CG1 無 <生產備註> 事項 | 訂單:2504DCD010/002 CG2 無 <生產備註> 事項 | 訂單:2504DCD010/002 CC1 <生產備註> 事項如下 . ★品檢注意！JIS&CNS 訂單必須每滿50噸一定要再做一次TEST (RMK00259) . 【品檢】 第一PASS(只塗底漆)仍需作外觀板面檢驗, 若發現缺陷以８８Ｂ處置作暫留 (RMK00345) . 【品檢】測試時依Base色差值管制, 超出管制值時,若TSD2 或 TDCC判定要生產, 請在測試及外觀報表簽名 (RMK00345) . 【品檢】 測試時最後成品要不要生產由 TSD2決定 (RMK00345) . 【品檢】正式生產後, 請保留第二分切試片，簽名當作此生產批對色板, 並請留意同批目視無明顯色差。 (RMK00345) . 【品檢】每一分切留30cm*全寬試片1片裁成A4一片 TO 業務 (RMK00345) . 2015年發生過訴賠。請出口使用鋼套桶前請檢查焊接處，以免捲取後產生折痕 (RMK00381) . 2.第2Pass (RMK00437) . 2.1.線速: 60mpm 印刷輥號: F14-C1300 (RMK00437) . 2.2.第2Pass生產，前處理不必塗裝。 (RMK00437) . 2.3.出口鋼捲請貼“禁止疊放”紅色標籤。收捲張力設定同rough matt。 (RMK00437) . 2.4.Base 2輥R塗裝，濾心50μ，稀釋Thinner為No.2B，粘度50±10”，PMT設定為232℃。 (RMK00437) . 2.5.Printer Head 2 印刷紅豆杉木紋圖案 (NBT34S)。 (RMK00437) . 2.6.Printer Head 4 塗裝KP 1E6172 Clear，PMT設定為232℃。 (RMK00437) . 2.7.Clear有含骨材，塗裝黏度：先以原液塗裝，視塗裝板面狀況作調整。 (RMK00437) . 2.8.Clear稀釋Thinner為No.2B，濾心125μ。 (RMK00437) . 2.9.PS. 2016/09月起紅豆杉切換Clear（原光澤25度1ED062改為光澤10度1E6172） (RMK00437) . 1.第1Pass (RMK00595) . 1.1.線速85mpm，只塗裝正面5μ，背面僅前處理不塗漆。 (RMK00595) . 1.2.正面底漆以R塗裝方式，不允許繩紋或塗佈不均..等塗裝缺陷。 (RMK00595) . 1.3.塗佈量請控制95~105%。 (RMK00595) . 1.4.第1Pass生產不用噴背標。 (RMK00595) | 訂單:2504DCD010/002 CC2 <生產備註> 事項如下 . ★品檢注意！JIS&CNS 訂單必須每滿50噸一定要再做一次TEST (RMK00259) . 【品檢】 第一PASS(只塗底漆)仍需作外觀板面檢驗, 若發現缺陷以８８Ｂ處置作暫留 (RMK00345) . 【品檢】測試時依Base色差值管制, 超出管制值時,若TSD2 或 TDCC判定要生產, 請在測試及外觀報表簽名 (RMK00345) . 【品檢】 測試時最後成品要不要生產由 TSD2決定 (RMK00345) . 【品檢】正式生產後, 請保留第二分切試片，簽名當作此生產批對色板, 並請留意同批目視無明顯色差。 (RMK00345) . 【品檢】每一分切留30cm*全寬試片1片裁成A4一片 TO 業務 (RMK00345) . 2015年發生過訴賠。請出口使用鋼套桶前請檢查焊接處，以免捲取後產生折痕 (RMK00381) . 2.第2Pass (RMK00437) . 2.1.線速: 60mpm 印刷輥號: F14-C1300 (RMK00437) . 2.2.第2Pass生產，前處理不必塗裝。 (RMK00437) . 2.3.出口鋼捲請貼“禁止疊放”紅色標籤。收捲張力設定同rough matt。 (RMK00437) . 2.4.Base 2輥R塗裝，濾心50μ，稀釋Thinner為No.2B，粘度50±10”，PMT設定為232℃。 (RMK00437) . 2.5.Printer Head 2 印刷紅豆杉木紋圖案 (NBT34S)。 (RMK00437) . 2.6.Printer Head 4 塗裝KP 1E6172 Clear，PMT設定為232℃。 (RMK00437) . 2.7.Clear有含骨材，塗裝黏度：先以原液塗裝，視塗裝板面狀況作調整。 (RMK00437) . 2.8.Clear稀釋Thinner為No.2B，濾心125μ。 (RMK00437) . 2.9.PS. 2016/09月起紅豆杉切換Clear（原光澤25度1ED062改為光澤10度1E6172） (RMK00437) . 1.第1Pass (RMK00595) . 1.1.線速85mpm，只塗裝正面5μ，背面僅前處理不塗漆。 (RMK00595) . 1.2.正面底漆以R塗裝方式，不允許繩紋或塗佈不均..等塗裝缺陷。 (RMK00595) . 1.3.塗佈量請控制95~105%。 (RMK00595) . 1.4.第1Pass生產不用噴背標。 (RMK00595) | 訂單:2504DCD010/002 RCL 無 <生產備註> 事項 | 訂單:2504DCD010/002 CCPK 無 <生產備註> 事項 | 訂單:2504DCD010/002 CGQC 無 <品檢備註> 事項 | 訂單:2504DCD010/002 CCQC <品檢備註> 事項如下 . ★品檢注意！JIS&CNS 訂單必須每滿50噸一定要再做一次TEST (RMK00259) . 【品檢】 第一PASS(只塗底漆)仍需作外觀板面檢驗, 若發現缺陷以８８Ｂ處置作暫留 (RMK00345) . 【品檢】測試時依Base色差值管制, 超出管制值時,若TSD2 或 TDCC判定要生產, 請在測試及外觀報表簽名 (RMK00345) . 【品檢】 測試時最後成品要不要生產由 TSD2決定 (RMK00345) . 【品檢】正式生產後, 請保留第二分切試片，簽名當作此生產批對色板, 並請留意同批目視無明顯色差。 (RMK00345) . 【品檢】每一分切留30cm*全寬試片1片裁成A4一片 TO 業務 (RMK00345) . 2.第2Pass (RMK00437) . 2.1.線速: 60mpm 印刷輥號: F14-C1300 (RMK00437) . 2.2.第2Pass生產，前處理不必塗裝。 (RMK00437) . 2.3.出口鋼捲請貼“禁止疊放”紅色標籤。收捲張力設定同rough matt。 (RMK00437) . 2.4.Base 2輥R塗裝，濾心50μ，稀釋Thinner為No.2B，粘度50±10”，PMT設定為232℃。 (RMK00437) . 2.5.Printer Head 2 印刷紅豆杉木紋圖案 (NBT34S)。 (RMK00437) . 2.6.Printer Head 4 塗裝KP 1E6172 Clear，PMT設定為232℃。 (RMK00437) . 2.7.Clear有含骨材，塗裝黏度：先以原液塗裝，視塗裝板面狀況作調整。 (RMK00437) . 2.8.Clear稀釋Thinner為No.2B，濾心125μ。 (RMK00437) . 2.9.PS. 2016/09月起紅豆杉切換Clear（原光澤25度1ED062改為光澤10度1E6172） (RMK00437) . 1.第1Pass (RMK00595) . 1.1.線速85mpm，只塗裝正面5μ，背面僅前處理不塗漆。 (RMK00595) . 1.2.正面底漆以R塗裝方式，不允許繩紋或塗佈不均..等塗裝缺陷。 (RMK00595) . 1.3.塗佈量請控制95~105%。 (RMK00595) . 1.4.第1Pass生產不用噴背標。 (RMK00595) | 訂單:2504DCD010/002 TOL 無 <生產備註> 事項 |  | 訂單 2504DCD010/002 修改記錄如下: 20250428 11:42:32 (21003) 退火碼: >> S1, 用途碼: >> COA020, 背面標示: >> C811, 訂單背面顏色(五碼): >> BW73X, 背面漆膜厚: >> 15, 背面漆塗漆型式幾塗幾烤: >> 2, 鉻酸鹽: >> Z, 訂單厚度: >> 0.35, 訂單重: >> 20, 重量容許率(下限): >> 10, 重量容許率(上限): >> 10, 訂單寬度: >> 914, 鍍製方式: >> BC, 鋼捲內徑: >> 508, 鋼捲下限重: >> 3, 鋼捲上限重: >> 5, 壓花條件碼: >> -, 表面花紋: >> R, GL鋅花要求下限: >> 0, GL鋅花要求上限: >> 0, 綠色識別碼: >> -, 印刷輥號: >> F14-C1300, 產品代碼: >> PPGL, 皮膜碼: >> -, 單位別: >> M, 油品種類: >> Z, 塗油量: >> Z, 包裝代碼: >> D2 , 保護膜碼: >> -, 客戶試片取樣型式: >> -, 調質碼: >> S, 套筒碼: >> S , 規格: >> CGLCC-20, 製造標準: >> CNS, 表面處理劑種類: >> Z, 表面處理劑塗佈量: >> Z, 伸長率測試: >> N, 硬度測試碼: >> N, 抗拉強度測試: >> N, 降伏強度測試: >> N, 厚度變異: >> -1.6, 訂單正面顏色(五碼): >> NBW3T, 正面漆膜厚: >> NOM, 正面漆塗漆型式幾塗幾烤: >> 2, 修邊碼: >> Y, 重量碼: >> AW, 鋼捲捲向: >> I, 鍍層碼: >> AZ150, | H:厚度偏薄
PPGL | 2504DCD010/003 |  | 1. 部分大陸料含B元素超過CNS規範管制，故請原料CNS規範之訂單不要配大陸料 (OFP00684)-{.不符.} | 1. 訂單若有厚度變異，冷軋厚度公差比照烤漆計算公式 , 但最小為 1/2 公差做設定 (OFP00254)-{.不符.} 2. 高光新增備註（適用非直立式包裝）：請出口每顆鋼捲貼紅色 " 禁止疊放 " 貼紙，如果有套桶S最多2層 (OFP00366)-{.不符.} 3. "偏薄要求訂單" 鍍後厚度減 鍍後厚度下限需大於 0.02 MM,以免發生厚度不足狀況 (OFP00369)-{.不符.} 4. 部分大陸料含B元素超過CNS規範管制，故請原料CNS規範之訂單不要配大陸料 (OFP00684)-{.不符.} | 訂單:2504DCD010/003 CPL <生產備註> 事項如下 . 除HGI/ HGL 訂單邊緣不噴油. 其餘皆側緣噴油 (RMK00285) | 訂單:2504DCD010/003 CR1 無 <生產備註> 事項 | 訂單:2504DCD010/003 CR2 無 <生產備註> 事項 | 訂單:2504DCD010/003 CG1 無 <生產備註> 事項 | 訂單:2504DCD010/003 CG2 無 <生產備註> 事項 | 訂單:2504DCD010/003 CC1 <生產備註> 事項如下 . 【疊放】每顆鋼捲貼紅色 " 禁止疊放 " 貼紙，如果有套桶S最多2層 (RMK-E_CHIN) . ★品檢注意！JIS&CNS 訂單必須每滿50噸一定要再做一次TEST (RMK00259) . 【品檢】 第一PASS(只塗底漆)仍需作外觀板面檢驗, 若發現缺陷以８８Ｂ處置作暫留 (RMK00345) . 【品檢】測試時依Base色差值管制, 超出管制值時,若TSD2 或 TDCC判定要生產, 請在測試及外觀報表簽名 (RMK00345) . 【品檢】 測試時最後成品要不要生產由 TSD2決定 (RMK00345) . 【品檢】正式生產後, 請保留第二分切試片，簽名當作此生產批對色板, 並請留意同批目視無明顯色差。 (RMK00345) . 【品檢】每一分切留30cm*全寬試片1片裁成A4一片 TO 業務 (RMK00345) . 2015年發生過訴賠。請出口使用鋼套桶前請檢查焊接處，以免捲取後產生折痕 (RMK00381) . 2.第2Pass (RMK00439) . 2.1.線速: 60mpm 印刷輥號: G04-C1300 (RMK00439) . 2.2.第2Pass生產，前處理不必塗裝。 (RMK00439) . 2.3.出口鋼捲請貼“禁止疊放”紅色標籤。收捲張力設定同rough matt。 (RMK00439) . 2.4.Base 2輥R塗裝，濾心50μ，稀釋Thinner為No.2B，粘度50±10”，PMT設定為232℃。 (RMK00439) . 2.5.Printer Head 1 大理石紋圖案 (NWT11S)。 (RMK00439) . 2.6.Printer Head 4 塗裝KP 1E6312 Clear，PMT設定為232℃。 (RMK00439) . 2.7.Clear不含骨材，濾心50μ，塗裝黏度先原液塗裝視塗裝板面狀況作調整，若繩紋明顯可嘗試將黏度降至100秒。 (RMK00439) . 2.8.Clear稀釋Thinner為No.2B。 (RMK00439) . 【抽氣量】白色系在CC1生產時,FINISH抽氣量請設定250,如生產中發生色差b值異常升高,請股長再加大抽氣量因應 (RMK00560) . 1.第1Pass (RMK00595) . 1.1.線速85mpm，只塗裝正面5μ，背面僅前處理不塗漆。 (RMK00595) . 1.2.正面底漆以R塗裝方式，不允許繩紋或塗佈不均..等塗裝缺陷。 (RMK00595) . 1.3.塗佈量請控制95~105%。 (RMK00595) . 1.4.第1Pass生產不用噴背標。 (RMK00595) | 訂單:2504DCD010/003 CC2 <生產備註> 事項如下 . 【疊放】每顆鋼捲貼紅色 " 禁止疊放 " 貼紙，如果有套桶S最多2層 (RMK-E_CHIN) . ★品檢注意！JIS&CNS 訂單必須每滿50噸一定要再做一次TEST (RMK00259) . 【品檢】 第一PASS(只塗底漆)仍需作外觀板面檢驗, 若發現缺陷以８８Ｂ處置作暫留 (RMK00345) . 【品檢】測試時依Base色差值管制, 超出管制值時,若TSD2 或 TDCC判定要生產, 請在測試及外觀報表簽名 (RMK00345) . 【品檢】 測試時最後成品要不要生產由 TSD2決定 (RMK00345) . 【品檢】正式生產後, 請保留第二分切試片，簽名當作此生產批對色板, 並請留意同批目視無明顯色差。 (RMK00345) . 【品檢】每一分切留30cm*全寬試片1片裁成A4一片 TO 業務 (RMK00345) . 2015年發生過訴賠。請出口使用鋼套桶前請檢查焊接處，以免捲取後產生折痕 (RMK00381) . 2.第2Pass (RMK00439) . 2.1.線速: 60mpm 印刷輥號: G04-C1300 (RMK00439) . 2.2.第2Pass生產，前處理不必塗裝。 (RMK00439) . 2.3.出口鋼捲請貼“禁止疊放”紅色標籤。收捲張力設定同rough matt。 (RMK00439) . 2.4.Base 2輥R塗裝，濾心50μ，稀釋Thinner為No.2B，粘度50±10”，PMT設定為232℃。 (RMK00439) . 2.5.Printer Head 1 大理石紋圖案 (NWT11S)。 (RMK00439) . 2.6.Printer Head 4 塗裝KP 1E6312 Clear，PMT設定為232℃。 (RMK00439) . 2.7.Clear不含骨材，濾心50μ，塗裝黏度先原液塗裝視塗裝板面狀況作調整，若繩紋明顯可嘗試將黏度降至100秒。 (RMK00439) . 2.8.Clear稀釋Thinner為No.2B。 (RMK00439) . 【抽氣量】白色系在CC1生產時,FINISH抽氣量請設定250,如生產中發生色差b值異常升高,請股長再加大抽氣量因應 (RMK00560) . 1.第1Pass (RMK00595) . 1.1.線速85mpm，只塗裝正面5μ，背面僅前處理不塗漆。 (RMK00595) . 1.2.正面底漆以R塗裝方式，不允許繩紋或塗佈不均..等塗裝缺陷。 (RMK00595) . 1.3.塗佈量請控制95~105%。 (RMK00595) . 1.4.第1Pass生產不用噴背標。 (RMK00595) | 訂單:2504DCD010/003 RCL 無 <生產備註> 事項 | 訂單:2504DCD010/003 CCPK 無 <生產備註> 事項 | 訂單:2504DCD010/003 CGQC 無 <品檢備註> 事項 | 訂單:2504DCD010/003 CCQC <品檢備註> 事項如下 . 【疊放】每顆鋼捲貼紅色 " 禁止疊放 " 貼紙，如果有套桶S最多2層 (RMK-E_CHIN) . ★品檢注意！JIS&CNS 訂單必須每滿50噸一定要再做一次TEST (RMK00259) . 【品檢】 第一PASS(只塗底漆)仍需作外觀板面檢驗, 若發現缺陷以８８Ｂ處置作暫留 (RMK00345) . 【品檢】測試時依Base色差值管制, 超出管制值時,若TSD2 或 TDCC判定要生產, 請在測試及外觀報表簽名 (RMK00345) . 【品檢】 測試時最後成品要不要生產由 TSD2決定 (RMK00345) . 【品檢】正式生產後, 請保留第二分切試片，簽名當作此生產批對色板, 並請留意同批目視無明顯色差。 (RMK00345) . 【品檢】每一分切留30cm*全寬試片1片裁成A4一片 TO 業務 (RMK00345) . 2.第2Pass (RMK00439) . 2.1.線速: 60mpm 印刷輥號: G04-C1300 (RMK00439) . 2.2.第2Pass生產，前處理不必塗裝。 (RMK00439) . 2.3.出口鋼捲請貼“禁止疊放”紅色標籤。收捲張力設定同rough matt。 (RMK00439) . 2.4.Base 2輥R塗裝，濾心50μ，稀釋Thinner為No.2B，粘度50±10”，PMT設定為232℃。 (RMK00439) . 2.5.Printer Head 1 大理石紋圖案 (NWT11S)。 (RMK00439) . 2.6.Printer Head 4 塗裝KP 1E6312 Clear，PMT設定為232℃。 (RMK00439) . 2.7.Clear不含骨材，濾心50μ，塗裝黏度先原液塗裝視塗裝板面狀況作調整，若繩紋明顯可嘗試將黏度降至100秒。 (RMK00439) . 2.8.Clear稀釋Thinner為No.2B。 (RMK00439) . 1.第1Pass (RMK00595) . 1.1.線速85mpm，只塗裝正面5μ，背面僅前處理不塗漆。 (RMK00595) . 1.2.正面底漆以R塗裝方式，不允許繩紋或塗佈不均..等塗裝缺陷。 (RMK00595) . 1.3.塗佈量請控制95~105%。 (RMK00595) . 1.4.第1Pass生產不用噴背標。 (RMK00595) | 訂單:2504DCD010/003 TOL 無 <生產備註> 事項 | 【疊放】每顆鋼捲貼紅色 " 禁止疊放 " 貼紙，如果有套桶S最多2層^^/CC1/CC2/CCQC/ <<.E_CHIN 2025/04/30 11:09.>> | 訂單 2504DCD010/003 修改記錄如下: 20250428 11:43:56 (21003) 退火碼: >> S1, 用途碼: >> COA020, 背面標示: >> C811, 訂單背面顏色(五碼): >> BW74X, 背面漆膜厚: >> 15, 背面漆塗漆型式幾塗幾烤: >> 2, 鉻酸鹽: >> Z, 訂單厚度: >> 0.35, 訂單重: >> 20, 重量容許率(下限): >> 10, 重量容許率(上限): >> 10, 訂單寬度: >> 1000, 鍍製方式: >> BC, 鋼捲內徑: >> 508, 鋼捲下限重: >> 3, 鋼捲上限重: >> 5, 壓花條件碼: >> -, 表面花紋: >> R, GL鋅花要求下限: >> 0, GL鋅花要求上限: >> 0, 綠色識別碼: >> -, 印刷輥號: >> G04-C1300, 產品代碼: >> PPGL, 皮膜碼: >> -, 單位別: >> M, 油品種類: >> Z, 塗油量: >> Z, 包裝代碼: >> D2 , 保護膜碼: >> -, 客戶試片取樣型式: >> -, 調質碼: >> S, 套筒碼: >> S , 規格: >> CGLCC-20, 製造標準: >> CNS, 表面處理劑種類: >> Z, 表面處理劑塗佈量: >> Z, 伸長率測試: >> N, 硬度測試碼: >> N, 抗拉強度測試: >> N, 降伏強度測試: >> N, 厚度變異: >> -1.6, 訂單正面顏色(五碼): >> NWS1Z, 正面漆膜厚: >> NOM, 正面漆塗漆型式幾塗幾烤: >> 2, 修邊碼: >> Y, 重量碼: >> AW, 鋼捲捲向: >> I, 鍍層碼: >> AZ150, | H:厚度偏薄
PPGL | 2504DCD010/004 |  | 1. 部分大陸料含B元素超過CNS規範管制，故請原料CNS規範之訂單不要配大陸料 (OFP00684)-{.不符.} | 1. 訂單若有厚度變異，冷軋厚度公差比照烤漆計算公式 , 但最小為 1/2 公差做設定 (OFP00254)-{.不符.} 2. 高光新增備註（適用非直立式包裝）：請出口每顆鋼捲貼紅色 " 禁止疊放 " 貼紙，如果有套桶S最多2層 (OFP00366)-{.不符.} 3. "偏薄要求訂單" 鍍後厚度減 鍍後厚度下限需大於 0.02 MM,以免發生厚度不足狀況 (OFP00369)-{.不符.} 4. 部分大陸料含B元素超過CNS規範管制，故請原料CNS規範之訂單不要配大陸料 (OFP00684)-{.不符.} | 訂單:2504DCD010/004 CPL <生產備註> 事項如下 . 除HGI/ HGL 訂單邊緣不噴油. 其餘皆側緣噴油 (RMK00285) | 訂單:2504DCD010/004 CR1 無 <生產備註> 事項 | 訂單:2504DCD010/004 CR2 無 <生產備註> 事項 | 訂單:2504DCD010/004 CG1 無 <生產備註> 事項 | 訂單:2504DCD010/004 CG2 無 <生產備註> 事項 | 訂單:2504DCD010/004 CC1 <生產備註> 事項如下 . 【疊放】每顆鋼捲貼紅色 " 禁止疊放 " 貼紙，如果有套桶S最多2層 (RMK-E_CHIN) . ★品檢注意！JIS&CNS 訂單必須每滿50噸一定要再做一次TEST (RMK00259) . 【品檢】 第一PASS(只塗底漆)仍需作外觀板面檢驗, 若發現缺陷以８８Ｂ處置作暫留 (RMK00345) . 【品檢】測試時依Base色差值管制, 超出管制值時,若TSD2 或 TDCC判定要生產, 請在測試及外觀報表簽名 (RMK00345) . 【品檢】 測試時最後成品要不要生產由 TSD2決定 (RMK00345) . 【品檢】正式生產後, 請保留第二分切試片，簽名當作此生產批對色板, 並請留意同批目視無明顯色差。 (RMK00345) . 【品檢】每一分切留30cm*全寬試片1片裁成A4一片 TO 業務 (RMK00345) . 2015年發生過訴賠。請出口使用鋼套桶前請檢查焊接處，以免捲取後產生折痕 (RMK00381) . 2.第2Pass (RMK00439) . 2.1.線速: 60mpm 印刷輥號: G04-C1300 (RMK00439) . 2.2.第2Pass生產，前處理不必塗裝。 (RMK00439) . 2.3.出口鋼捲請貼“禁止疊放”紅色標籤。收捲張力設定同rough matt。 (RMK00439) . 2.4.Base 2輥R塗裝，濾心50μ，稀釋Thinner為No.2B，粘度50±10”，PMT設定為232℃。 (RMK00439) . 2.5.Printer Head 1 大理石紋圖案 (NWT11S)。 (RMK00439) . 2.6.Printer Head 4 塗裝KP 1E6312 Clear，PMT設定為232℃。 (RMK00439) . 2.7.Clear不含骨材，濾心50μ，塗裝黏度先原液塗裝視塗裝板面狀況作調整，若繩紋明顯可嘗試將黏度降至100秒。 (RMK00439) . 2.8.Clear稀釋Thinner為No.2B。 (RMK00439) . 【抽氣量】白色系在CC1生產時,FINISH抽氣量請設定250,如生產中發生色差b值異常升高,請股長再加大抽氣量因應 (RMK00560) . 1.第1Pass (RMK00595) . 1.1.線速85mpm，只塗裝正面5μ，背面僅前處理不塗漆。 (RMK00595) . 1.2.正面底漆以R塗裝方式，不允許繩紋或塗佈不均..等塗裝缺陷。 (RMK00595) . 1.3.塗佈量請控制95~105%。 (RMK00595) . 1.4.第1Pass生產不用噴背標。 (RMK00595) | 訂單:2504DCD010/004 CC2 <生產備註> 事項如下 . 【疊放】每顆鋼捲貼紅色 " 禁止疊放 " 貼紙，如果有套桶S最多2層 (RMK-E_CHIN) . ★品檢注意！JIS&CNS 訂單必須每滿50噸一定要再做一次TEST (RMK00259) . 【品檢】 第一PASS(只塗底漆)仍需作外觀板面檢驗, 若發現缺陷以８８Ｂ處置作暫留 (RMK00345) . 【品檢】測試時依Base色差值管制, 超出管制值時,若TSD2 或 TDCC判定要生產, 請在測試及外觀報表簽名 (RMK00345) . 【品檢】 測試時最後成品要不要生產由 TSD2決定 (RMK00345) . 【品檢】正式生產後, 請保留第二分切試片，簽名當作此生產批對色板, 並請留意同批目視無明顯色差。 (RMK00345) . 【品檢】每一分切留30cm*全寬試片1片裁成A4一片 TO 業務 (RMK00345) . 2015年發生過訴賠。請出口使用鋼套桶前請檢查焊接處，以免捲取後產生折痕 (RMK00381) . 2.第2Pass (RMK00439) . 2.1.線速: 60mpm 印刷輥號: G04-C1300 (RMK00439) . 2.2.第2Pass生產，前處理不必塗裝。 (RMK00439) . 2.3.出口鋼捲請貼“禁止疊放”紅色標籤。收捲張力設定同rough matt。 (RMK00439) . 2.4.Base 2輥R塗裝，濾心50μ，稀釋Thinner為No.2B，粘度50±10”，PMT設定為232℃。 (RMK00439) . 2.5.Printer Head 1 大理石紋圖案 (NWT11S)。 (RMK00439) . 2.6.Printer Head 4 塗裝KP 1E6312 Clear，PMT設定為232℃。 (RMK00439) . 2.7.Clear不含骨材，濾心50μ，塗裝黏度先原液塗裝視塗裝板面狀況作調整，若繩紋明顯可嘗試將黏度降至100秒。 (RMK00439) . 2.8.Clear稀釋Thinner為No.2B。 (RMK00439) . 【抽氣量】白色系在CC1生產時,FINISH抽氣量請設定250,如生產中發生色差b值異常升高,請股長再加大抽氣量因應 (RMK00560) . 1.第1Pass (RMK00595) . 1.1.線速85mpm，只塗裝正面5μ，背面僅前處理不塗漆。 (RMK00595) . 1.2.正面底漆以R塗裝方式，不允許繩紋或塗佈不均..等塗裝缺陷。 (RMK00595) . 1.3.塗佈量請控制95~105%。 (RMK00595) . 1.4.第1Pass生產不用噴背標。 (RMK00595) | 訂單:2504DCD010/004 RCL 無 <生產備註> 事項 | 訂單:2504DCD010/004 CCPK 無 <生產備註> 事項 | 訂單:2504DCD010/004 CGQC 無 <品檢備註> 事項 | 訂單:2504DCD010/004 CCQC <品檢備註> 事項如下 . 【疊放】每顆鋼捲貼紅色 " 禁止疊放 " 貼紙，如果有套桶S最多2層 (RMK-E_CHIN) . ★品檢注意！JIS&CNS 訂單必須每滿50噸一定要再做一次TEST (RMK00259) . 【品檢】 第一PASS(只塗底漆)仍需作外觀板面檢驗, 若發現缺陷以８８Ｂ處置作暫留 (RMK00345) . 【品檢】測試時依Base色差值管制, 超出管制值時,若TSD2 或 TDCC判定要生產, 請在測試及外觀報表簽名 (RMK00345) . 【品檢】 測試時最後成品要不要生產由 TSD2決定 (RMK00345) . 【品檢】正式生產後, 請保留第二分切試片，簽名當作此生產批對色板, 並請留意同批目視無明顯色差。 (RMK00345) . 【品檢】每一分切留30cm*全寬試片1片裁成A4一片 TO 業務 (RMK00345) . 2.第2Pass (RMK00439) . 2.1.線速: 60mpm 印刷輥號: G04-C1300 (RMK00439) . 2.2.第2Pass生產，前處理不必塗裝。 (RMK00439) . 2.3.出口鋼捲請貼“禁止疊放”紅色標籤。收捲張力設定同rough matt。 (RMK00439) . 2.4.Base 2輥R塗裝，濾心50μ，稀釋Thinner為No.2B，粘度50±10”，PMT設定為232℃。 (RMK00439) . 2.5.Printer Head 1 大理石紋圖案 (NWT11S)。 (RMK00439) . 2.6.Printer Head 4 塗裝KP 1E6312 Clear，PMT設定為232℃。 (RMK00439) . 2.7.Clear不含骨材，濾心50μ，塗裝黏度先原液塗裝視塗裝板面狀況作調整，若繩紋明顯可嘗試將黏度降至100秒。 (RMK00439) . 2.8.Clear稀釋Thinner為No.2B。 (RMK00439) . 1.第1Pass (RMK00595) . 1.1.線速85mpm，只塗裝正面5μ，背面僅前處理不塗漆。 (RMK00595) . 1.2.正面底漆以R塗裝方式，不允許繩紋或塗佈不均..等塗裝缺陷。 (RMK00595) . 1.3.塗佈量請控制95~105%。 (RMK00595) . 1.4.第1Pass生產不用噴背標。 (RMK00595) | 訂單:2504DCD010/004 TOL 無 <生產備註> 事項 | 【疊放】每顆鋼捲貼紅色 " 禁止疊放 " 貼紙，如果有套桶S最多2層^^/CC1/CC2/CCQC/^^ <<.E_CHIN 2025/04/30 11:17.>> | 訂單 2504DCD010/004 修改記錄如下: 20250428 11:42:34 (21003) 退火碼: >> S1, 用途碼: >> COA020, 背面標示: >> C811, 訂單背面顏色(五碼): >> BW74X, 背面漆膜厚: >> 15, 背面漆塗漆型式幾塗幾烤: >> 2, 鉻酸鹽: >> Z, 訂單厚度: >> 0.35, 訂單重: >> 80, 重量容許率(下限): >> 10, 重量容許率(上限): >> 10, 訂單寬度: >> 914, 鍍製方式: >> BC, 鋼捲內徑: >> 508, 鋼捲下限重: >> 3, 鋼捲上限重: >> 5, 壓花條件碼: >> -, 表面花紋: >> R, 綠色識別碼: >> -, 印刷輥號: >> G04-C1300, 產品代碼: >> PPGL, 皮膜碼: >> -, 單位別: >> M, 油品種類: >> Z, 塗油量: >> Z, 包裝代碼: >> D2 , 保護膜碼: >> -, 客戶試片取樣數量: >> 0, 客戶試片取樣型式: >> -, 調質碼: >> S, 套筒碼: >> S , 規格: >> CGLCC-20, 製造標準: >> CNS, 表面處理劑種類: >> Z, 表面處理劑塗佈量: >> Z, 伸長率測試: >> N, 硬度測試碼: >> N, 抗拉強度測試: >> N, 降伏強度測試: >> N, 厚度變異: >> -1.6, 訂單正面顏色(五碼): >> NWS1Z, 正面漆膜厚: >> NOM, 正面漆塗漆型式幾塗幾烤: >> 2, 修邊碼: >> Y, 重量碼: >> AW, 鋼捲捲向: >> I, 鍍層碼: >> AZ150, | H:厚度偏薄
PPGL | 2504DCD010/005 |  | 1. 部分大陸料含B元素超過CNS規範管制，故請原料CNS規範之訂單不要配大陸料 (OFP00684)-{.不符.} | 1. 訂單若有厚度變異，冷軋厚度公差比照烤漆計算公式 , 但最小為 1/2 公差做設定 (OFP00254)-{.不符.} 2. "偏薄要求訂單" 鍍後厚度減 鍍後厚度下限需大於 0.02 MM,以免發生厚度不足狀況 (OFP00369)-{.不符.} 3. 部分大陸料含B元素超過CNS規範管制，故請原料CNS規範之訂單不要配大陸料 (OFP00684)-{.不符.} | 訂單:2504DCD010/005 CPL <生產備註> 事項如下 . 除HGI/ HGL 訂單邊緣不噴油. 其餘皆側緣噴油 (RMK00285) | 訂單:2504DCD010/005 CR1 無 <生產備註> 事項 | 訂單:2504DCD010/005 CR2 無 <生產備註> 事項 | 訂單:2504DCD010/005 CG1 無 <生產備註> 事項 | 訂單:2504DCD010/005 CG2 無 <生產備註> 事項 | 訂單:2504DCD010/005 CC1 <生產備註> 事項如下 . ★品檢注意！JIS&CNS 訂單必須每滿50噸一定要再做一次TEST (RMK00259) . 【品檢】 第一PASS(只塗底漆)仍需作外觀板面檢驗, 若發現缺陷以８８Ｂ處置作暫留 (RMK00345) . 【品檢】測試時依Base色差值管制, 超出管制值時,若TSD2 或 TDCC判定要生產, 請在測試及外觀報表簽名 (RMK00345) . 【品檢】 測試時最後成品要不要生產由 TSD2決定 (RMK00345) . 【品檢】正式生產後, 請保留第二分切試片，簽名當作此生產批對色板, 並請留意同批目視無明顯色差。 (RMK00345) . 【品檢】每一分切留30cm*全寬試片1片裁成A4一片 TO 業務 (RMK00345) . 2015年發生過訴賠。請出口使用鋼套桶前請檢查焊接處，以免捲取後產生折痕 (RMK00381) . 2.第2Pass (RMK00446) . 2.1.線速: 60mpm 印刷輥號: F44-C1300 (RMK00446) . 2.2.第2Pass生產，前處理不必塗裝。 (RMK00446) . 2.3.出口鋼捲請貼“禁止疊放”紅色標籤。收捲張力設定同rough matt。 (RMK00446) . 2.4.Base 2輥R塗裝，濾心50μ，Thinner No.2B，粘度50±10”，PMT設定為232℃。 (RMK00446) . 2.5.Printer Head 2 印刷白柚木紋圖案 (NBT28S)。 (RMK00446) . 2.6.Printer Head 4 塗裝1E6172，PMT設定為232℃。 (RMK00446) . 2.7.1E6172 Clear有含骨材，塗裝黏度：先以原液塗裝視塗裝板面狀況作調整。 (RMK00446) . 2.8.Clear稀釋Thinner為No.2B，濾心125μ。 (RMK00446) . 1.第1Pass (RMK00595) . 1.1.線速85mpm，只塗裝正面5μ，背面僅前處理不塗漆。 (RMK00595) . 1.2.正面底漆以R塗裝方式，不允許繩紋或塗佈不均..等塗裝缺陷。 (RMK00595) . 1.3.塗佈量請控制95~105%。 (RMK00595) . 1.4.第1Pass生產不用噴背標。 (RMK00595) | 訂單:2504DCD010/005 CC2 <生產備註> 事項如下 . ★品檢注意！JIS&CNS 訂單必須每滿50噸一定要再做一次TEST (RMK00259) . 【品檢】 第一PASS(只塗底漆)仍需作外觀板面檢驗, 若發現缺陷以８８Ｂ處置作暫留 (RMK00345) . 【品檢】測試時依Base色差值管制, 超出管制值時,若TSD2 或 TDCC判定要生產, 請在測試及外觀報表簽名 (RMK00345) . 【品檢】 測試時最後成品要不要生產由 TSD2決定 (RMK00345) . 【品檢】正式生產後, 請保留第二分切試片，簽名當作此生產批對色板, 並請留意同批目視無明顯色差。 (RMK00345) . 【品檢】每一分切留30cm*全寬試片1片裁成A4一片 TO 業務 (RMK00345) . 2015年發生過訴賠。請出口使用鋼套桶前請檢查焊接處，以免捲取後產生折痕 (RMK00381) . 2.第2Pass (RMK00446) . 2.1.線速: 60mpm 印刷輥號: F44-C1300 (RMK00446) . 2.2.第2Pass生產，前處理不必塗裝。 (RMK00446) . 2.3.出口鋼捲請貼“禁止疊放”紅色標籤。收捲張力設定同rough matt。 (RMK00446) . 2.4.Base 2輥R塗裝，濾心50μ，Thinner No.2B，粘度50±10”，PMT設定為232℃。 (RMK00446) . 2.5.Printer Head 2 印刷白柚木紋圖案 (NBT28S)。 (RMK00446) . 2.6.Printer Head 4 塗裝1E6172，PMT設定為232℃。 (RMK00446) . 2.7.1E6172 Clear有含骨材，塗裝黏度：先以原液塗裝視塗裝板面狀況作調整。 (RMK00446) . 2.8.Clear稀釋Thinner為No.2B，濾心125μ。 (RMK00446) . 1.第1Pass (RMK00595) . 1.1.線速85mpm，只塗裝正面5μ，背面僅前處理不塗漆。 (RMK00595) . 1.2.正面底漆以R塗裝方式，不允許繩紋或塗佈不均..等塗裝缺陷。 (RMK00595) . 1.3.塗佈量請控制95~105%。 (RMK00595) . 1.4.第1Pass生產不用噴背標。 (RMK00595) | 訂單:2504DCD010/005 RCL 無 <生產備註> 事項 | 訂單:2504DCD010/005 CCPK 無 <生產備註> 事項 | 訂單:2504DCD010/005 CGQC 無 <品檢備註> 事項 | 訂單:2504DCD010/005 CCQC <品檢備註> 事項如下 . ★品檢注意！JIS&CNS 訂單必須每滿50噸一定要再做一次TEST (RMK00259) . 【品檢】 第一PASS(只塗底漆)仍需作外觀板面檢驗, 若發現缺陷以８８Ｂ處置作暫留 (RMK00345) . 【品檢】測試時依Base色差值管制, 超出管制值時,若TSD2 或 TDCC判定要生產, 請在測試及外觀報表簽名 (RMK00345) . 【品檢】 測試時最後成品要不要生產由 TSD2決定 (RMK00345) . 【品檢】正式生產後, 請保留第二分切試片，簽名當作此生產批對色板, 並請留意同批目視無明顯色差。 (RMK00345) . 【品檢】每一分切留30cm*全寬試片1片裁成A4一片 TO 業務 (RMK00345) . 2.第2Pass (RMK00446) . 2.1.線速: 60mpm 印刷輥號: F44-C1300 (RMK00446) . 2.2.第2Pass生產，前處理不必塗裝。 (RMK00446) . 2.3.出口鋼捲請貼“禁止疊放”紅色標籤。收捲張力設定同rough matt。 (RMK00446) . 2.4.Base 2輥R塗裝，濾心50μ，Thinner No.2B，粘度50±10”，PMT設定為232℃。 (RMK00446) . 2.5.Printer Head 2 印刷白柚木紋圖案 (NBT28S)。 (RMK00446) . 2.6.Printer Head 4 塗裝1E6172，PMT設定為232℃。 (RMK00446) . 2.7.1E6172 Clear有含骨材，塗裝黏度：先以原液塗裝視塗裝板面狀況作調整。 (RMK00446) . 2.8.Clear稀釋Thinner為No.2B，濾心125μ。 (RMK00446) . 1.第1Pass (RMK00595) . 1.1.線速85mpm，只塗裝正面5μ，背面僅前處理不塗漆。 (RMK00595) . 1.2.正面底漆以R塗裝方式，不允許繩紋或塗佈不均..等塗裝缺陷。 (RMK00595) . 1.3.塗佈量請控制95~105%。 (RMK00595) . 1.4.第1Pass生產不用噴背標。 (RMK00595) | 訂單:2504DCD010/005 TOL 無 <生產備註> 事項 |  | 訂單 2504DCD010/005 修改記錄如下: 20250428 11:42:36 (21003) 退火碼: >> S1, 用途碼: >> COA020, 背面標示: >> C811, 訂單背面顏色(五碼): >> BW73X, 背面漆膜厚: >> 15, 背面漆塗漆型式幾塗幾烤: >> 2, 鉻酸鹽: >> Z, 訂單厚度: >> 0.35, 訂單重: >> 20, 重量容許率(下限): >> 10, 重量容許率(上限): >> 10, 訂單寬度: >> 914, 鍍製方式: >> BC, 鋼捲內徑: >> 508, 鋼捲下限重: >> 3, 鋼捲上限重: >> 5, 壓花條件碼: >> -, 表面花紋: >> R, GL鋅花要求下限: >> 0, GL鋅花要求上限: >> 0, 綠色識別碼: >> -, 印刷輥號: >> F44-C1300, 產品代碼: >> PPGL, 皮膜碼: >> -, 單位別: >> M, 油品種類: >> Z, 塗油量: >> Z, 包裝代碼: >> D2 , 保護膜碼: >> -, 客戶試片取樣型式: >> -, 調質碼: >> S, 套筒碼: >> S , 規格: >> CGLCC-20, 製造標準: >> CNS, 表面處理劑種類: >> Z, 表面處理劑塗佈量: >> Z, 伸長率測試: >> N, 硬度測試碼: >> N, 抗拉強度測試: >> N, 降伏強度測試: >> N, 厚度變異: >> -1.6, 訂單正面顏色(五碼): >> NBW2X, 正面漆膜厚: >> NOM, 正面漆塗漆型式幾塗幾烤: >> 2, 修邊碼: >> Y, 重量碼: >> AW, 鋼捲捲向: >> I, 鍍層碼: >> AZ150, | H:厚度偏薄
PPGI | 2504DCD011/001 |  | 1. 製造標準為MS、ASTM或銷新加坡之訂單，若無技術指定優先用料，請優先使用國內料，勿使用ANFEN (OFP00406)-{.不符.} | 1. 訂單若有厚度變異，冷軋厚度公差比照烤漆計算公式 , 但最小為 1/2 公差做設定 (OFP00254)-{.不符.} 2. "偏薄要求訂單" 鍍後厚度減 鍍後厚度下限需大於 0.02 MM,以免發生厚度不足狀況 (OFP00369)-{.不符.} 3. 製造標準為MS、ASTM或銷新加坡之訂單，若無技術指定優先用料，請優先使用國內料，勿使用ANFEN (OFP00406)-{.不符.} 4. ★★★穿譜用！不得用於其他用途★★★ (OFP00731)-{.不符.} | 訂單:2504DCD011/001 CPL <生產備註> 事項如下 . 除HGI/ HGL 訂單邊緣不噴油. 其餘皆側緣噴油 (RMK00285) | 訂單:2504DCD011/001 CR1 無 <生產備註> 事項 | 訂單:2504DCD011/001 CR2 無 <生產備註> 事項 | 訂單:2504DCD011/001 CG1 <生產備註> 事項如下 . 平板類,鍍鋅生產時SKIN PASS & T/L 請依據鍍鋅標準規定生產 (RMK00101) . 鍍鋅表面不可有鋅痕、壓痕、凹陷、及刮傷 、應變痕等。 (RMK00101) . 出口鋼捲盤捲後目視不允許有鼓起 (RMK00101) | 訂單:2504DCD011/001 CG2 <生產備註> 事項如下 . 平板類,鍍鋅生產時SKIN PASS & T/L 請依據鍍鋅標準規定生產 (RMK00101) . 鍍鋅表面不可有鋅痕、壓痕、凹陷、及刮傷 、應變痕等。 (RMK00101) . 出口鋼捲盤捲後目視不允許有鼓起 (RMK00101) | 訂單:2504DCD011/001 CC1 <生產備註> 事項如下 . 【抽氣量】白色系在CC1生產時,FINISH抽氣量請設定250,如生產中發生色差b值異常升高,請股長再加大抽氣量因應 (RMK00560) | 訂單:2504DCD011/001 CC2 <生產備註> 事項如下 . 20120627晨會決議 CC2生產 PPGI 時請使用表調 (RMK00191) . 【抽氣量】白色系在CC1生產時,FINISH抽氣量請設定250,如生產中發生色差b值異常升高,請股長再加大抽氣量因應 (RMK00560) | 訂單:2504DCD011/001 RCL 無 <生產備註> 事項 | 訂單:2504DCD011/001 CCPK 無 <生產備註> 事項 | 訂單:2504DCD011/001 CGQC 無 <品檢備註> 事項 | 訂單:2504DCD011/001 CCQC 無 <品檢備註> 事項 | 訂單:2504DCD011/001 TOL 無 <生產備註> 事項 |  | 訂單 2504DCD011/001 修改記錄如下: 20250428 12:04:18 (21003) 退火碼: >> H2, 用途碼: >> CIA008, 背面標示: >> C062, 訂單背面顏色(五碼): >> BW73B, 背面漆膜厚: >> 12.5, 背面漆塗漆型式幾塗幾烤: >> 2, 鉻酸鹽: >> Z, 訂單厚度: >> 0.52, 訂單重: >> 5, 重量容許率(下限): >> 10, 重量容許率(上限): >> 10, 訂單寬度: >> 914, 鍍製方式: >> AC, 鋼捲內徑: >> 508, 鋼捲下限重: >> 3, 鋼捲上限重: >> 5, 壓花條件碼: >> -, 表面花紋: >> Z, 綠色識別碼: >> -, 印刷輥號: >> -, 產品代碼: >> PPGI, 皮膜碼: >> -, 單位別: >> M, 油品種類: >> Z, 塗油量: >> Z, 包裝代碼: >> D2 , 保護膜碼: >> -, 客戶試片取樣型式: >> -, 調質碼: >> S, 套筒碼: >> R , 規格: >> A653MSSGR550, 製造標準: >> ASTM, 表面處理劑種類: >> Z, 表面處理劑塗佈量: >> Z, 伸長率測試: >> N, 硬度測試碼: >> N, 抗拉強度測試: >> N, 降伏強度測試: >> N, 厚度變異: >> -1.4, 訂單正面顏色(五碼): >> 5W121, 正面漆膜厚: >> NOM, 正面漆塗漆型式幾塗幾烤: >> 2, 修邊碼: >> Y, 重量碼: >> AW, 鋼捲捲向: >> I, 鍍層碼: >> Z180, | H:厚度偏薄
PPGL | 2504DCD012/001 |  | 1. 製造標準為MS、ASTM或銷新加坡之訂單，若無技術指定優先用料，請優先使用國內料，勿使用ANFEN (OFP00406)-{.不符.} | 1. 訂單若有厚度變異，冷軋厚度公差比照烤漆計算公式 , 但最小為 1/2 公差做設定 (OFP00254)-{.不符.} 2. "偏薄要求訂單" 鍍後厚度減 鍍後厚度下限需大於 0.02 MM,以免發生厚度不足狀況 (OFP00369)-{.不符.} 3. 製造標準為MS、ASTM或銷新加坡之訂單，若無技術指定優先用料，請優先使用國內料，勿使用ANFEN (OFP00406)-{.不符.} 4. ★★★穿譜用！不得用於其他用途★★★ (OFP00731)-{.不符.} | 訂單:2504DCD012/001 CPL <生產備註> 事項如下 . 除HGI/ HGL 訂單邊緣不噴油. 其餘皆側緣噴油 (RMK00285) | 訂單:2504DCD012/001 CR1 無 <生產備註> 事項 | 訂單:2504DCD012/001 CR2 無 <生產備註> 事項 | 訂單:2504DCD012/001 CG1 <生產備註> 事項如下 . 平板類,鍍鋅生產時SKIN PASS & T/L 請依據鍍鋅標準規定生產 (RMK00100) . 鍍鋅表面不可有鋅痕、壓痕、凹陷、及刮傷 、應變痕等。 (RMK00100) . 出口鋼捲盤捲後目視不允許有鼓起. (RMK00100) | 訂單:2504DCD012/001 CG2 <生產備註> 事項如下 . 平板類,鍍鋅生產時SKIN PASS & T/L 請依據鍍鋅標準規定生產 (RMK00100) . 鍍鋅表面不可有鋅痕、壓痕、凹陷、及刮傷 、應變痕等。 (RMK00100) . 出口鋼捲盤捲後目視不允許有鼓起. (RMK00100) | 訂單:2504DCD012/001 CC1 <生產備註> 事項如下 . 【抽氣量】白色系在CC1生產時,FINISH抽氣量請設定250,如生產中發生色差b值異常升高,請股長再加大抽氣量因應 (RMK00560) | 訂單:2504DCD012/001 CC2 <生產備註> 事項如下 . 【抽氣量】白色系在CC1生產時,FINISH抽氣量請設定250,如生產中發生色差b值異常升高,請股長再加大抽氣量因應 (RMK00560) | 訂單:2504DCD012/001 RCL 無 <生產備註> 事項 | 訂單:2504DCD012/001 CCPK 無 <生產備註> 事項 | 訂單:2504DCD012/001 CGQC 無 <品檢備註> 事項 | 訂單:2504DCD012/001 CCQC 無 <品檢備註> 事項 | 訂單:2504DCD012/001 TOL 無 <生產備註> 事項 |  | 訂單 2504DCD012/001 修改記錄如下: 20250428 12:02:52 (21003) 退火碼: >> H2, 用途碼: >> CIA008, 背面標示: >> C062, 訂單背面顏色(五碼): >> BW73Y, 背面漆膜厚: >> 12.5, 背面漆塗漆型式幾塗幾烤: >> 2, 鉻酸鹽: >> Z, 訂單厚度: >> 0.42, 訂單重: >> 5, 重量容許率(下限): >> 10, 重量容許率(上限): >> 10, 訂單寬度: >> 914, 鍍製方式: >> AC, 鋼捲內徑: >> 508, 鋼捲下限重: >> 3, 鋼捲上限重: >> 5, 壓花條件碼: >> -, 表面花紋: >> R, 綠色識別碼: >> -, 印刷輥號: >> -, 產品代碼: >> PPGL, 皮膜碼: >> -, 單位別: >> M, 油品種類: >> Z, 塗油量: >> Z, 包裝代碼: >> D2 , 保護膜碼: >> -, 客戶試片取樣型式: >> -, 調質碼: >> S, 套筒碼: >> R , 規格: >> A792MSSGR550, 製造標準: >> ASTM, 表面處理劑種類: >> Z, 表面處理劑塗佈量: >> Z, 伸長率測試: >> N, 硬度測試碼: >> N, 抗拉強度測試: >> N, 降伏強度測試: >> N, 厚度變異: >> -1.2, 訂單正面顏色(五碼): >> 5W126, 正面漆膜厚: >> NOM, 正面漆塗漆型式幾塗幾烤: >> 2, 修邊碼: >> Y, 重量碼: >> AW, 鋼捲捲向: >> I, 鍍層碼: >> AZM100, | H:厚度偏薄
PPGL | 2504DCD013/001 |  | 1. 部分大陸料含B元素超過CNS規範管制，故請原料CNS規範之訂單不要配大陸料 (OFP00684)-{.不符.} | 1. 訂單若有厚度變異，冷軋厚度公差比照烤漆計算公式 , 但最小為 1/2 公差做設定 (OFP00254)-{.不符.} 2. 高光新增備註（適用非直立式包裝）：請出口每顆鋼捲貼紅色 " 禁止疊放 " 貼紙，如果有套桶S最多2層 (OFP00366)-{.不符.} 3. "偏薄要求訂單" 鍍後厚度減 鍍後厚度下限需大於 0.02 MM,以免發生厚度不足狀況 (OFP00369)-{.不符.} 4. 部分大陸料含B元素超過CNS規範管制，故請原料CNS規範之訂單不要配大陸料 (OFP00684)-{.不符.} | 訂單:2504DCD013/001 CPL <生產備註> 事項如下 . 除HGI/ HGL 訂單邊緣不噴油. 其餘皆側緣噴油 (RMK00285) | 訂單:2504DCD013/001 CR1 無 <生產備註> 事項 | 訂單:2504DCD013/001 CR2 無 <生產備註> 事項 | 訂單:2504DCD013/001 CG1 無 <生產備註> 事項 | 訂單:2504DCD013/001 CG2 無 <生產備註> 事項 | 訂單:2504DCD013/001 CC1 <生產備註> 事項如下 . 【疊放】每顆鋼捲貼紅色 " 禁止疊放 " 貼紙，如果有套桶S最多2層 (RMK-E_CHIN) . ★品檢注意！JIS&CNS 訂單必須每滿50噸一定要再做一次TEST (RMK00259) . 【品檢】 第一PASS(只塗底漆)仍需作外觀板面檢驗, 若發現缺陷以８８Ｂ處置作暫留 (RMK00345) . 【品檢】測試時依Base色差值管制, 超出管制值時,若TSD2 或 TDCC判定要生產, 請在測試及外觀報表簽名 (RMK00345) . 【品檢】 測試時最後成品要不要生產由 TSD2決定 (RMK00345) . 【品檢】正式生產後, 請保留第二分切試片，簽名當作此生產批對色板, 並請留意同批目視無明顯色差。 (RMK00345) . 【品檢】每一分切留30cm*全寬試片1片裁成A4一片 TO 業務 (RMK00345) . 2015年發生過訴賠。請出口使用鋼套桶前請檢查焊接處，以免捲取後產生折痕 (RMK00381) . 2.第2Pass (RMK00439) . 2.1.線速: 60mpm 印刷輥號: G04-C1300 (RMK00439) . 2.2.第2Pass生產，前處理不必塗裝。 (RMK00439) . 2.3.出口鋼捲請貼“禁止疊放”紅色標籤。收捲張力設定同rough matt。 (RMK00439) . 2.4.Base 2輥R塗裝，濾心50μ，稀釋Thinner為No.2B，粘度50±10”，PMT設定為232℃。 (RMK00439) . 2.5.Printer Head 1 大理石紋圖案 (NWT11S)。 (RMK00439) . 2.6.Printer Head 4 塗裝KP 1E6312 Clear，PMT設定為232℃。 (RMK00439) . 2.7.Clear不含骨材，濾心50μ，塗裝黏度先原液塗裝視塗裝板面狀況作調整，若繩紋明顯可嘗試將黏度降至100秒。 (RMK00439) . 2.8.Clear稀釋Thinner為No.2B。 (RMK00439) . 【抽氣量】白色系在CC1生產時,FINISH抽氣量請設定250,如生產中發生色差b值異常升高,請股長再加大抽氣量因應 (RMK00560) . 1.第1Pass (RMK00595) . 1.1.線速85mpm，只塗裝正面5μ，背面僅前處理不塗漆。 (RMK00595) . 1.2.正面底漆以R塗裝方式，不允許繩紋或塗佈不均..等塗裝缺陷。 (RMK00595) . 1.3.塗佈量請控制95~105%。 (RMK00595) . 1.4.第1Pass生產不用噴背標。 (RMK00595) | 訂單:2504DCD013/001 CC2 <生產備註> 事項如下 . 【疊放】每顆鋼捲貼紅色 " 禁止疊放 " 貼紙，如果有套桶S最多2層 (RMK-E_CHIN) . ★品檢注意！JIS&CNS 訂單必須每滿50噸一定要再做一次TEST (RMK00259) . 【品檢】 第一PASS(只塗底漆)仍需作外觀板面檢驗, 若發現缺陷以８８Ｂ處置作暫留 (RMK00345) . 【品檢】測試時依Base色差值管制, 超出管制值時,若TSD2 或 TDCC判定要生產, 請在測試及外觀報表簽名 (RMK00345) . 【品檢】 測試時最後成品要不要生產由 TSD2決定 (RMK00345) . 【品檢】正式生產後, 請保留第二分切試片，簽名當作此生產批對色板, 並請留意同批目視無明顯色差。 (RMK00345) . 【品檢】每一分切留30cm*全寬試片1片裁成A4一片 TO 業務 (RMK00345) . 2015年發生過訴賠。請出口使用鋼套桶前請檢查焊接處，以免捲取後產生折痕 (RMK00381) . 2.第2Pass (RMK00439) . 2.1.線速: 60mpm 印刷輥號: G04-C1300 (RMK00439) . 2.2.第2Pass生產，前處理不必塗裝。 (RMK00439) . 2.3.出口鋼捲請貼“禁止疊放”紅色標籤。收捲張力設定同rough matt。 (RMK00439) . 2.4.Base 2輥R塗裝，濾心50μ，稀釋Thinner為No.2B，粘度50±10”，PMT設定為232℃。 (RMK00439) . 2.5.Printer Head 1 大理石紋圖案 (NWT11S)。 (RMK00439) . 2.6.Printer Head 4 塗裝KP 1E6312 Clear，PMT設定為232℃。 (RMK00439) . 2.7.Clear不含骨材，濾心50μ，塗裝黏度先原液塗裝視塗裝板面狀況作調整，若繩紋明顯可嘗試將黏度降至100秒。 (RMK00439) . 2.8.Clear稀釋Thinner為No.2B。 (RMK00439) . 【抽氣量】白色系在CC1生產時,FINISH抽氣量請設定250,如生產中發生色差b值異常升高,請股長再加大抽氣量因應 (RMK00560) . 1.第1Pass (RMK00595) . 1.1.線速85mpm，只塗裝正面5μ，背面僅前處理不塗漆。 (RMK00595) . 1.2.正面底漆以R塗裝方式，不允許繩紋或塗佈不均..等塗裝缺陷。 (RMK00595) . 1.3.塗佈量請控制95~105%。 (RMK00595) . 1.4.第1Pass生產不用噴背標。 (RMK00595) | 訂單:2504DCD013/001 RCL 無 <生產備註> 事項 | 訂單:2504DCD013/001 CCPK 無 <生產備註> 事項 | 訂單:2504DCD013/001 CGQC 無 <品檢備註> 事項 | 訂單:2504DCD013/001 CCQC <品檢備註> 事項如下 . 【疊放】每顆鋼捲貼紅色 " 禁止疊放 " 貼紙，如果有套桶S最多2層 (RMK-E_CHIN) . ★品檢注意！JIS&CNS 訂單必須每滿50噸一定要再做一次TEST (RMK00259) . 【品檢】 第一PASS(只塗底漆)仍需作外觀板面檢驗, 若發現缺陷以８８Ｂ處置作暫留 (RMK00345) . 【品檢】測試時依Base色差值管制, 超出管制值時,若TSD2 或 TDCC判定要生產, 請在測試及外觀報表簽名 (RMK00345) . 【品檢】 測試時最後成品要不要生產由 TSD2決定 (RMK00345) . 【品檢】正式生產後, 請保留第二分切試片，簽名當作此生產批對色板, 並請留意同批目視無明顯色差。 (RMK00345) . 【品檢】每一分切留30cm*全寬試片1片裁成A4一片 TO 業務 (RMK00345) . 2.第2Pass (RMK00439) . 2.1.線速: 60mpm 印刷輥號: G04-C1300 (RMK00439) . 2.2.第2Pass生產，前處理不必塗裝。 (RMK00439) . 2.3.出口鋼捲請貼“禁止疊放”紅色標籤。收捲張力設定同rough matt。 (RMK00439) . 2.4.Base 2輥R塗裝，濾心50μ，稀釋Thinner為No.2B，粘度50±10”，PMT設定為232℃。 (RMK00439) . 2.5.Printer Head 1 大理石紋圖案 (NWT11S)。 (RMK00439) . 2.6.Printer Head 4 塗裝KP 1E6312 Clear，PMT設定為232℃。 (RMK00439) . 2.7.Clear不含骨材，濾心50μ，塗裝黏度先原液塗裝視塗裝板面狀況作調整，若繩紋明顯可嘗試將黏度降至100秒。 (RMK00439) . 2.8.Clear稀釋Thinner為No.2B。 (RMK00439) . 1.第1Pass (RMK00595) . 1.1.線速85mpm，只塗裝正面5μ，背面僅前處理不塗漆。 (RMK00595) . 1.2.正面底漆以R塗裝方式，不允許繩紋或塗佈不均..等塗裝缺陷。 (RMK00595) . 1.3.塗佈量請控制95~105%。 (RMK00595) . 1.4.第1Pass生產不用噴背標。 (RMK00595) | 訂單:2504DCD013/001 TOL 無 <生產備註> 事項 | 【疊放】每顆鋼捲貼紅色 " 禁止疊放 " 貼紙，如果有套桶S最多2層^^/CC1/CC2/CCQC/ <<.E_CHIN 2025/04/30 15:09.>> | 訂單 2504DCD013/001 修改記錄如下: 20250429 12:05:57 (21003) 退火碼: >> S1, 用途碼: >> COA020, 背面標示: >> C811, 訂單背面顏色(五碼): >> BW74X, 背面漆膜厚: >> 15, 背面漆塗漆型式幾塗幾烤: >> 2, 鉻酸鹽: >> Z, 訂單厚度: >> 0.35, 訂單重: >> 20, 重量容許率(下限): >> 10, 重量容許率(上限): >> 10, 訂單寬度: >> 914, 鍍製方式: >> BC, 鋼捲內徑: >> 508, 鋼捲下限重: >> 3, 鋼捲上限重: >> 5, 壓花條件碼: >> -, 表面花紋: >> R, GL鋅花要求下限: >> 0, GL鋅花要求上限: >> 0, 綠色識別碼: >> -, 印刷輥號: >> G04-C1300, 產品代碼: >> PPGL, 皮膜碼: >> -, 單位別: >> M, 油品種類: >> Z, 塗油量: >> Z, 包裝代碼: >> D2 , 保護膜碼: >> -, 客戶試片取樣型式: >> -, 調質碼: >> S, 套筒碼: >> S , 規格: >> CGLCC-20, 製造標準: >> CNS, 表面處理劑種類: >> Z, 表面處理劑塗佈量: >> Z, 伸長率測試: >> N, 硬度測試碼: >> N, 抗拉強度測試: >> N, 降伏強度測試: >> N, 厚度變異: >> -1.6, 訂單正面顏色(五碼): >> NWS1Z, 正面漆膜厚: >> NOM, 正面漆塗漆型式幾塗幾烤: >> 2, 修邊碼: >> Y, 重量碼: >> AW, 鋼捲捲向: >> I, 鍍層碼: >> AZ150, | H:厚度偏薄
PPSUS | 2504DCD014/001 |  |  | 1. PPSUS&PPAL 單位長度(M/T)要自己算完後修改 SOP內容。RD洗衣機外殼用可用 -0.04～0 去算 (OFP00649)-{.不符.} | 訂單:2504DCD014/001 CPL 無 <生產備註> 事項 | 訂單:2504DCD014/001 CR1 無 <生產備註> 事項 | 訂單:2504DCD014/001 CR2 無 <生產備註> 事項 | 訂單:2504DCD014/001 CG1 無 <生產備註> 事項 | 訂單:2504DCD014/001 CG2 無 <生產備註> 事項 | 訂單:2504DCD014/001 CC1 <生產備註> 事項如下 . 1.入口板厚以平凸分釐卡量測,其W/D距板邊10mm處量測 (RMK00619) . 2.入口急峻度≦0.7%，毛邊(雙平頭分釐卡)≦30μm(一定要落實記錄，以作為品質追蹤依據) (RMK00619) . 3.出/入口鼓起≦0.5mm超出管制規格請TSD送RCL確認板形 (RMK00619) . 4.前處理皮膜Si=14±5 mg/m2於CC2品檢室Twin-X:NRC350-Si(SUS304)檢測 (RMK00619) . 5.其餘品質管制若無特別註明，則以對應的烤漆產品用途管制 (RMK00619) . 6.【捲取+套桶】出口一律 STAGGER 捲取，並使用比訂單寬度"加寬"的套桶（一般為"P"，超低光澤與印刷為"S"） (RMK00619) | 訂單:2504DCD014/001 CC2 <生產備註> 事項如下 . 1.入口板厚以平凸分釐卡量測,其W/D距板邊10mm處量測 (RMK00619) . 2.入口急峻度≦0.7%，毛邊(雙平頭分釐卡)≦30μm(一定要落實記錄，以作為品質追蹤依據) (RMK00619) . 3.出/入口鼓起≦0.5mm超出管制規格請TSD送RCL確認板形 (RMK00619) . 4.前處理皮膜Si=14±5 mg/m2於CC2品檢室Twin-X:NRC350-Si(SUS304)檢測 (RMK00619) . 5.其餘品質管制若無特別註明，則以對應的烤漆產品用途管制 (RMK00619) . 6.【捲取+套桶】出口一律 STAGGER 捲取，並使用比訂單寬度"加寬"的套桶（一般為"P"，超低光澤與印刷為"S"） (RMK00619) | 訂單:2504DCD014/001 RCL 無 <生產備註> 事項 | 訂單:2504DCD014/001 CCPK 無 <生產備註> 事項 | 訂單:2504DCD014/001 CGQC 無 <品檢備註> 事項 | 訂單:2504DCD014/001 CCQC <品檢備註> 事項如下 . 1.入口板厚以平凸分釐卡量測,其W/D距板邊10mm處量測 (RMK00619) . 2.入口急峻度≦0.7%，毛邊(雙平頭分釐卡)≦30μm(一定要落實記錄，以作為品質追蹤依據) (RMK00619) . 3.出/入口鼓起≦0.5mm超出管制規格請TSD送RCL確認板形 (RMK00619) . 4.前處理皮膜Si=14±5 mg/m2於CC2品檢室Twin-X:NRC350-Si(SUS304)檢測 (RMK00619) . 5.其餘品質管制若無特別註明，則以對應的烤漆產品用途管制 (RMK00619) . 6.【捲取+套桶】出口一律 STAGGER 捲取，並使用比訂單寬度"加寬"的套桶（一般為"P"，超低光澤與印刷為"S"） (RMK00619) | 訂單:2504DCD014/001 TOL 無 <生產備註> 事項 |  | 訂單 2504DCD014/001 修改記錄如下: 20250520 15:03:40 (22030) 退火碼: >> S1, 用途碼: >> CIA008, 背面標示: >> C989, 訂單背面顏色(五碼): >> BW73Y, 背面漆膜厚: >> 12.5, 背面漆塗漆型式幾塗幾烤: >> 2, 鉻酸鹽: >> Z, 訂單厚度: >> 0.36, 訂單重: >> 30, 重量容許率(下限): >> 10, 重量容許率(上限): >> 10, 訂單寬度: >> 914, 鍍製方式: >> BC, 鋼捲內徑: >> 508, 鋼捲下限重: >> 4, 鋼捲上限重: >> 4.9, 壓花條件碼: >> -, 表面花紋: >> -, 綠色識別碼: >> -, 印刷輥號: >> -, 產品代碼: >> PPSUS, 皮膜碼: >> -, 單位別: >> M, 油品種類: >> Z, 塗油量: >> Z, 包裝代碼: >> A3 , 保護膜碼: >> -, 客戶試片取樣型式: >> -, 調質碼: >> S, 套筒碼: >> P , 規格: >> CSUS304-20, 製造標準: >> SYSCO, 表面處理劑種類: >> Z, 表面處理劑塗佈量: >> Z, 伸長率測試: >> N, 硬度測試碼: >> N, 抗拉強度測試: >> N, 降伏強度測試: >> N, 厚度變異: >> 0, 訂單正面顏色(五碼): >> 1C460, 正面漆膜厚: >> 25, 正面漆塗漆型式幾塗幾烤: >> 2, 修邊碼: >> Y, 重量碼: >> AW, 鋼捲捲向: >> I, 鍍層碼: >> -, | *:
PPSUS | 2504DCD014/002 |  |  | 1. PPSUS&PPAL 單位長度(M/T)要自己算完後修改 SOP內容。RD洗衣機外殼用可用 -0.04～0 去算 (OFP00649)-{.不符.} | 訂單:2504DCD014/002 CPL 無 <生產備註> 事項 | 訂單:2504DCD014/002 CR1 無 <生產備註> 事項 | 訂單:2504DCD014/002 CR2 無 <生產備註> 事項 | 訂單:2504DCD014/002 CG1 無 <生產備註> 事項 | 訂單:2504DCD014/002 CG2 無 <生產備註> 事項 | 訂單:2504DCD014/002 CC1 <生產備註> 事項如下 . 1.入口板厚以平凸分釐卡量測,其W/D距板邊10mm處量測 (RMK00619) . 2.入口急峻度≦0.7%，毛邊(雙平頭分釐卡)≦30μm(一定要落實記錄，以作為品質追蹤依據) (RMK00619) . 3.出/入口鼓起≦0.5mm超出管制規格請TSD送RCL確認板形 (RMK00619) . 4.前處理皮膜Si=14±5 mg/m2於CC2品檢室Twin-X:NRC350-Si(SUS304)檢測 (RMK00619) . 5.其餘品質管制若無特別註明，則以對應的烤漆產品用途管制 (RMK00619) . 6.【捲取+套桶】出口一律 STAGGER 捲取，並使用比訂單寬度"加寬"的套桶（一般為"P"，超低光澤與印刷為"S"） (RMK00619) | 訂單:2504DCD014/002 CC2 <生產備註> 事項如下 . 1.入口板厚以平凸分釐卡量測,其W/D距板邊10mm處量測 (RMK00619) . 2.入口急峻度≦0.7%，毛邊(雙平頭分釐卡)≦30μm(一定要落實記錄，以作為品質追蹤依據) (RMK00619) . 3.出/入口鼓起≦0.5mm超出管制規格請TSD送RCL確認板形 (RMK00619) . 4.前處理皮膜Si=14±5 mg/m2於CC2品檢室Twin-X:NRC350-Si(SUS304)檢測 (RMK00619) . 5.其餘品質管制若無特別註明，則以對應的烤漆產品用途管制 (RMK00619) . 6.【捲取+套桶】出口一律 STAGGER 捲取，並使用比訂單寬度"加寬"的套桶（一般為"P"，超低光澤與印刷為"S"） (RMK00619) | 訂單:2504DCD014/002 RCL 無 <生產備註> 事項 | 訂單:2504DCD014/002 CCPK 無 <生產備註> 事項 | 訂單:2504DCD014/002 CGQC 無 <品檢備註> 事項 | 訂單:2504DCD014/002 CCQC <品檢備註> 事項如下 . 1.入口板厚以平凸分釐卡量測,其W/D距板邊10mm處量測 (RMK00619) . 2.入口急峻度≦0.7%，毛邊(雙平頭分釐卡)≦30μm(一定要落實記錄，以作為品質追蹤依據) (RMK00619) . 3.出/入口鼓起≦0.5mm超出管制規格請TSD送RCL確認板形 (RMK00619) . 4.前處理皮膜Si=14±5 mg/m2於CC2品檢室Twin-X:NRC350-Si(SUS304)檢測 (RMK00619) . 5.其餘品質管制若無特別註明，則以對應的烤漆產品用途管制 (RMK00619) . 6.【捲取+套桶】出口一律 STAGGER 捲取，並使用比訂單寬度"加寬"的套桶（一般為"P"，超低光澤與印刷為"S"） (RMK00619) | 訂單:2504DCD014/002 TOL 無 <生產備註> 事項 |  | 訂單 2504DCD014/002 修改記錄如下: 20250520 15:03:42 (22030) 退火碼: >> S1, 用途碼: >> CIA008, 背面標示: >> C989, 訂單背面顏色(五碼): >> BW73Y, 背面漆膜厚: >> 12.5, 背面漆塗漆型式幾塗幾烤: >> 2, 鉻酸鹽: >> Z, 訂單厚度: >> 0.36, 訂單重: >> 35, 重量容許率(下限): >> 10, 重量容許率(上限): >> 10, 訂單寬度: >> 914, 鍍製方式: >> BC, 鋼捲內徑: >> 508, 鋼捲下限重: >> 4, 鋼捲上限重: >> 4.9, 壓花條件碼: >> -, 表面花紋: >> -, 綠色識別碼: >> -, 印刷輥號: >> -, 產品代碼: >> PPSUS, 皮膜碼: >> -, 單位別: >> M, 油品種類: >> Z, 塗油量: >> Z, 包裝代碼: >> A3 , 保護膜碼: >> -, 客戶試片取樣型式: >> -, 調質碼: >> S, 套筒碼: >> P , 規格: >> CSUS304-20, 製造標準: >> SYSCO, 表面處理劑種類: >> Z, 表面處理劑塗佈量: >> Z, 伸長率測試: >> N, 硬度測試碼: >> N, 抗拉強度測試: >> N, 降伏強度測試: >> N, 厚度變異: >> 0, 訂單正面顏色(五碼): >> 2Y730, 正面漆膜厚: >> 25, 正面漆塗漆型式幾塗幾烤: >> 2, 修邊碼: >> Y, 重量碼: >> AW, 鋼捲捲向: >> I, 鍍層碼: >> -, | *:
PPSUS | 2504DCD014/003 |  |  | 1. PPSUS&PPAL 單位長度(M/T)要自己算完後修改 SOP內容。RD洗衣機外殼用可用 -0.04～0 去算 (OFP00649)-{.不符.} | 訂單:2504DCD014/003 CPL 無 <生產備註> 事項 | 訂單:2504DCD014/003 CR1 無 <生產備註> 事項 | 訂單:2504DCD014/003 CR2 無 <生產備註> 事項 | 訂單:2504DCD014/003 CG1 <生產備註> 事項如下 . 瓦形屋頂用 注意鍍層控制範圍：min=標準值，Max=標準值+30 (RMK00103) . 因成形性需求故鍍層量有上限管制，排程變換前後一顆分切請U3暫留，待產線確認鍍層量後再行處置。 (RMK00103) | 訂單:2504DCD014/003 CG2 <生產備註> 事項如下 . 瓦形屋頂用 注意鍍層控制範圍：min=標準值，Max=標準值+30 (RMK00103) . 因成形性需求故鍍層量有上限管制，排程變換前後一顆分切請U3暫留，待產線確認鍍層量後再行處置。 (RMK00103) | 訂單:2504DCD014/003 CC1 <生產備註> 事項如下 . 超低光澤產品,色差計塗佈量依據5+20U為基準。RYF89 以5+22U為基準。 (RMK00103) . 請出口人員貼上"請勿堆疊"紅色標簽. (RMK00103) . R字頭色碼因色差對膜厚極其敏感，MASS目標102%~115%之間. (RMK00103) . R字頭色碼塗佈量須在20U以上,不然會有白色點狀(繩紋),已被客戶訴賠. (RMK00103) . 捲起單位張力請加大至 5.5（有另行備註要求張力設定時，依另行備註需求設定）） (RMK00103) . 1.入口板厚以平凸分釐卡量測,其W/D距板邊10mm處量測 (RMK00619) . 2.入口急峻度≦0.7%，毛邊(雙平頭分釐卡)≦30μm(一定要落實記錄，以作為品質追蹤依據) (RMK00619) . 3.出/入口鼓起≦0.5mm超出管制規格請TSD送RCL確認板形 (RMK00619) . 4.前處理皮膜Si=14±5 mg/m2於CC2品檢室Twin-X:NRC350-Si(SUS304)檢測 (RMK00619) . 5.其餘品質管制若無特別註明，則以對應的烤漆產品用途管制 (RMK00619) . 6.【捲取+套桶】出口一律 STAGGER 捲取，並使用比訂單寬度"加寬"的套桶（一般為"P"，超低光澤與印刷為"S"） (RMK00619) | 訂單:2504DCD014/003 CC2 <生產備註> 事項如下 . 超低光澤產品,色差計塗佈量依據5+20U為基準。RYF89 以5+22U為基準。 (RMK00103) . 請出口人員貼上"請勿堆疊"紅色標簽. (RMK00103) . R字頭色碼因色差對膜厚極其敏感，MASS目標102%~115%之間. (RMK00103) . R字頭色碼塗佈量須在20U以上,不然會有白色點狀(繩紋),已被客戶訴賠. (RMK00103) . 1.入口板厚以平凸分釐卡量測,其W/D距板邊10mm處量測 (RMK00619) . 2.入口急峻度≦0.7%，毛邊(雙平頭分釐卡)≦30μm(一定要落實記錄，以作為品質追蹤依據) (RMK00619) . 3.出/入口鼓起≦0.5mm超出管制規格請TSD送RCL確認板形 (RMK00619) . 4.前處理皮膜Si=14±5 mg/m2於CC2品檢室Twin-X:NRC350-Si(SUS304)檢測 (RMK00619) . 5.其餘品質管制若無特別註明，則以對應的烤漆產品用途管制 (RMK00619) . 6.【捲取+套桶】出口一律 STAGGER 捲取，並使用比訂單寬度"加寬"的套桶（一般為"P"，超低光澤與印刷為"S"） (RMK00619) | 訂單:2504DCD014/003 RCL 無 <生產備註> 事項 | 訂單:2504DCD014/003 CCPK 無 <生產備註> 事項 | 訂單:2504DCD014/003 CGQC <品檢備註> 事項如下 . 瓦形屋頂用 注意鍍層控制範圍：min=標準值，Max=標準值+30 (RMK00103) | 訂單:2504DCD014/003 CCQC <品檢備註> 事項如下 . 超低光澤產品,色差計塗佈量依據5+20U為基準。RYF89 以5+22U為基準。 (RMK00103) . R字頭色碼因色差對膜厚極其敏感，MASS目標102%~115%之間. (RMK00103) . 1.入口板厚以平凸分釐卡量測,其W/D距板邊10mm處量測 (RMK00619) . 2.入口急峻度≦0.7%，毛邊(雙平頭分釐卡)≦30μm(一定要落實記錄，以作為品質追蹤依據) (RMK00619) . 3.出/入口鼓起≦0.5mm超出管制規格請TSD送RCL確認板形 (RMK00619) . 4.前處理皮膜Si=14±5 mg/m2於CC2品檢室Twin-X:NRC350-Si(SUS304)檢測 (RMK00619) . 5.其餘品質管制若無特別註明，則以對應的烤漆產品用途管制 (RMK00619) . 6.【捲取+套桶】出口一律 STAGGER 捲取，並使用比訂單寬度"加寬"的套桶（一般為"P"，超低光澤與印刷為"S"） (RMK00619) | 訂單:2504DCD014/003 TOL 無 <生產備註> 事項 |  | 訂單 2504DCD014/003 修改記錄如下: 20250520 15:03:45 (22030) 退火碼: >> S1, 用途碼: >> CIA008, 背面標示: >> C989, 訂單背面顏色(五碼): >> BW73Y, 背面漆膜厚: >> 12.5, 背面漆塗漆型式幾塗幾烤: >> 2, 鉻酸鹽: >> Z, 訂單厚度: >> 0.36, 訂單重: >> 35, 重量容許率(下限): >> 10, 重量容許率(上限): >> 10, 訂單寬度: >> 914, 鍍製方式: >> BC, 鋼捲內徑: >> 508, 鋼捲下限重: >> 4, 鋼捲上限重: >> 4.9, 壓花條件碼: >> -, 表面花紋: >> -, 綠色識別碼: >> -, 印刷輥號: >> -, 產品代碼: >> PPSUS, 皮膜碼: >> -, 單位別: >> M, 油品種類: >> Z, 塗油量: >> Z, 包裝代碼: >> A3 , 保護膜碼: >> -, 客戶試片取樣型式: >> -, 調質碼: >> S, 套筒碼: >> S , 規格: >> CSUS304-20, 製造標準: >> SYSCO, 表面處理劑種類: >> Z, 表面處理劑塗佈量: >> Z, 伸長率測試: >> N, 硬度測試碼: >> N, 抗拉強度測試: >> N, 降伏強度測試: >> N, 厚度變異: >> 0, 訂單正面顏色(五碼): >> RYF89, 正面漆膜厚: >> 25, 正面漆塗漆型式幾塗幾烤: >> 2, 修邊碼: >> Y, 重量碼: >> AW, 鋼捲捲向: >> I, 鍍層碼: >> -, | *:
PPGL | 2504DFD001/001 | 1. 單捲限重檢核 (原料重:15~20, 分切困難:17.20~19.00, 單捲限重:3.80~4.30)(OFP00031)-{.不符.} | 1. 部分大陸料含B元素超過CNS規範管制，故請原料CNS規範之訂單不要配大陸料 (OFP00684)-{.不符.} | 1. 部分大陸料含B元素超過CNS規範管制，故請原料CNS規範之訂單不要配大陸料 (OFP00684)-{.不符.} | 訂單:2504DFD001/001 CPL <生產備註> 事項如下 . 除HGI/ HGL 訂單邊緣不噴油. 其餘皆側緣噴油 (RMK00285) . CNS AZ70 鍍層相當於 SYSCO AZ070 鍍層 (RMK00295) | 訂單:2504DFD001/001 CR1 <生產備註> 事項如下 . 【寬度目標】客戶期望目標寬度914~916 mm，不保證 (RMK-YL_KUNG) . 完軋寬度超出管制值上限≦2mm時,冷軋繼續生產並填寫品質異常通報單給鍍鋅線,以便調整張力與板溫 (RMK00278) . CNS AZ70 鍍層相當於 SYSCO AZ070 鍍層 (RMK00295) | 訂單:2504DFD001/001 CR2 <生產備註> 事項如下 . 【寬度目標】客戶期望目標寬度914~916 mm，不保證 (RMK-YL_KUNG) . 完軋寬度超出管制值上限≦2mm時,冷軋繼續生產並填寫品質異常通報單給鍍鋅線,以便調整張力與板溫 (RMK00278) . CNS AZ70 鍍層相當於 SYSCO AZ070 鍍層 (RMK00295) | 訂單:2504DFD001/001 CG1 <生產備註> 事項如下 . 【寬度目標】客戶期望目標寬度914~916 mm，不保證 (RMK-YL_KUNG) . 弓形度、 波高、 急峻度,每顆鋼捲皆須詳細記錄. (RMK00058) . 平板類,鍍鋅生產時SKIN PASS & T/L 請依據鍍鋅標準規定生產. (RMK00058) . 每二顆母鋼捲需切2M板量測急峻度,並記錄於外觀檢查記錄表內. (RMK00058) . 出口鋼捲盤捲後目視不允許有鼓起. (RMK00058) | 訂單:2504DFD001/001 CG2 <生產備註> 事項如下 . 【寬度目標】客戶期望目標寬度914~916 mm，不保證 (RMK-YL_KUNG) . 弓形度、 波高、 急峻度,每顆鋼捲皆須詳細記錄. (RMK00058) . 平板類,鍍鋅生產時SKIN PASS & T/L 請依據鍍鋅標準規定生產. (RMK00058) . 每二顆母鋼捲需切2M板量測急峻度,並記錄於外觀檢查記錄表內. (RMK00058) . 出口鋼捲盤捲後目視不允許有鼓起. (RMK00058) | 訂單:2504DFD001/001 CC1 <生產備註> 事項如下 . 【分切】請依限重分切，尾切可不依限重(勿超出4.3 噸) (RMK-YL_KUNG) . 【寬度目標】客戶期望目標寬度914~916 mm，不保證 (RMK-YL_KUNG) . 使用紙套筒請出口主操注意調整張力設定 背面標示要記得噴印. (RMK00058) . 每顆母鋼捲需切2M板量測急峻度,並記錄於報表內. (RMK00058) . 表面要求嚴格,不允許鋅痕,線痕,壓痕,樹皮(曾被訴賠)...等缺陷. (RMK00058) . 室內隔間用料2邊7MM以內允許輕微缺陷,如邊緣應變痕,點狀未著漆,亮痕… (RMK00058) . 1.本單若塗裝背面漆一律改為REVERSE COATING 例外訂單如下敘述 (RMK00163) . 2.例外訂單為R字頭超低光澤與PVDF (＞25μ)，背面漆可改 NATURE COATING，但搭配底漆避免遮蓋性不佳 (RMK00163) . ★品檢注意！JIS&CNS 訂單必須每滿50噸一定要再做一次TEST (RMK00259) | 訂單:2504DFD001/001 CC2 <生產備註> 事項如下 . 【分切】請依限重分切，尾切可不依限重(勿超出4.3 噸) (RMK-YL_KUNG) . 【寬度目標】客戶期望目標寬度914~916 mm，不保證 (RMK-YL_KUNG) . 使用紙套筒請出口主操注意調整張力設定 背面標示要記得噴印. (RMK00058) . 每顆母鋼捲需切2M板量測急峻度,並記錄於報表內. (RMK00058) . 表面要求嚴格,不允許鋅痕,線痕,壓痕,樹皮(曾被訴賠)...等缺陷. (RMK00058) . 室內隔間用料2邊7MM以內允許輕微缺陷,如邊緣應變痕,點狀未著漆,亮痕… (RMK00058) . 1.本單若塗裝背面漆一律改為REVERSE COATING 例外訂單如下敘述 (RMK00163) . 2.例外訂單為R字頭超低光澤與PVDF (＞25μ)，背面漆可改 NATURE COATING，但搭配底漆避免遮蓋性不佳 (RMK00163) . ★品檢注意！JIS&CNS 訂單必須每滿50噸一定要再做一次TEST (RMK00259) | 訂單:2504DFD001/001 RCL 無 <生產備註> 事項 | 訂單:2504DFD001/001 CCPK 無 <生產備註> 事項 | 訂單:2504DFD001/001 CGQC <品檢備註> 事項如下 . 【寬度目標】客戶期望目標寬度914~916 mm，不保證 (RMK-YL_KUNG) . 弓形度、 波高、 急峻度,每顆鋼捲皆須詳細記錄. (RMK00058) . 每二顆母鋼捲需切2M板量測急峻度,並記錄於外觀檢查記錄表內. (RMK00058) . 出口鋼捲盤捲後目視不允許有鼓起. (RMK00058) | 訂單:2504DFD001/001 CCQC <品檢備註> 事項如下 . 【分切】請依限重分切，尾切可不依限重(勿超出4.3 噸) (RMK-YL_KUNG) . 【寬度目標】客戶期望目標寬度914~916 mm，不保證 (RMK-YL_KUNG) . 1.本單若塗裝背面漆一律改為REVERSE COATING 例外訂單如下敘述 (RMK00163) . 2.例外訂單為R字頭超低光澤與PVDF (＞25μ)，背面漆可改 NATURE COATING，但搭配底漆避免遮蓋性不佳 (RMK00163) . ★品檢注意！JIS&CNS 訂單必須每滿50噸一定要再做一次TEST (RMK00259) | 訂單:2504DFD001/001 TOL 無 <生產備註> 事項 | 【寬度目標】客戶期望目標寬度914~916 mm，不保證^^/CR1/CR2/CG1/CG2/CC1/CC2/CGQC/CCQC/ <<.YL_KUNG 2025/03/04 14:54.>> 【分切】請依限重分切，尾切可不依限重(勿超出4.3 噸)^^/CC1/CC2/CCQC/ <<.YL_KUNG 2025/03/04 14:55.>> | 訂單 2504DFD001/001 修改記錄如下: 20250226 15:11:04 (93025) 退火碼: >> S1, 用途碼: >> CIA007, 背面標示: >> C008, 訂單背面顏色(五碼): >> BW736, 背面漆膜厚: >> NOM, 背面漆塗漆型式幾塗幾烤: >> 1, 鉻酸鹽: >> Z, 訂單厚度: >> 0.426, 訂單重: >> 100, 重量容許率(下限): >> 10, 重量容許率(上限): >> 10, 訂單寬度: >> 912, 鍍製方式: >> BC, 鋼捲內徑: >> 508, 鋼捲下限重: >> 3.8, 鋼捲上限重: >> 4.3, 壓花條件碼: >> -, 表面花紋: >> R, GL鋅花要求下限: >> -, GL鋅花要求上限: >> -, 綠色識別碼: >> -, 印刷輥號: >> -, 產品代碼: >> PPGL, 皮膜碼: >> -, 單位別: >> M, 油品種類: >> Z, 塗油量: >> Z, 包裝代碼: >> S4 , 保護膜碼: >> -, 客戶試片取樣型式: >> -, 調質碼: >> S, 套筒碼: >> P , 規格: >> CGLC400-10, 製造標準: >> CNS, 表面處理劑種類: >> Z, 表面處理劑塗佈量: >> Z, 伸長率測試: >> N, 硬度測試碼: >> N, 抗拉強度測試: >> N, 降伏強度測試: >> N, 厚度變異: >> 0, 訂單正面顏色(五碼): >> LC220, 正面漆膜厚: >> 25, 正面漆塗漆型式幾塗幾烤: >> 2, 修邊碼: >> Y, 重量碼: >> AW, 鋼捲捲向: >> I, 鍍層碼: >> AZ70, 20250324 14:11:55 (93025) 背面漆塗漆型式幾塗幾烤: 1 >> 2, 訂單正面顏色(五碼): LC220 >> LC266, | *: | [訂單訊息通知] 2025/03/07 下午 03:57:16 *** (楊舜仁 >> 通知 >> Julian Liu, Sony Su, YunTung Li) 訊息 : 請將訂單退回，客戶修改訂單
PPGL | 2504DFD003/001 |  | 1. 部分大陸料含B元素超過CNS規範管制，故請原料CNS規範之訂單不要配大陸料 (OFP00684)-{.不符.} | 1. 訂單若有厚度變異，冷軋厚度公差比照烤漆計算公式 , 但最小為 1/2 公差做設定 (OFP00254)-{.不符.} 2. "偏薄要求訂單" 鍍後厚度減 鍍後厚度下限需大於 0.02 MM,以免發生厚度不足狀況 (OFP00369)-{.不符.} 3. 部分大陸料含B元素超過CNS規範管制，故請原料CNS規範之訂單不要配大陸料 (OFP00684)-{.不符.} | 訂單:2504DFD003/001 CPL <生產備註> 事項如下 . 除HGI/ HGL 訂單邊緣不噴油. 其餘皆側緣噴油 (RMK00285) | 訂單:2504DFD003/001 CR1 <生產備註> 事項如下 . 完軋寬度超出管制值上限≦2mm時,冷軋繼續生產並填寫品質異常通報單給鍍鋅線,以便調整張力與板溫 (RMK00278) | 訂單:2504DFD003/001 CR2 <生產備註> 事項如下 . 完軋寬度超出管制值上限≦2mm時,冷軋繼續生產並填寫品質異常通報單給鍍鋅線,以便調整張力與板溫 (RMK00278) | 訂單:2504DFD003/001 CG1 <生產備註> 事項如下 . 平板類,鍍鋅生產時SKIN PASS & T/L 請依據鍍鋅標準規定生產 (RMK00100) . 鍍鋅表面不可有鋅痕、壓痕、凹陷、及刮傷 、應變痕等。 (RMK00100) . 出口鋼捲盤捲後目視不允許有鼓起. (RMK00100) | 訂單:2504DFD003/001 CG2 <生產備註> 事項如下 . 平板類,鍍鋅生產時SKIN PASS & T/L 請依據鍍鋅標準規定生產 (RMK00100) . 鍍鋅表面不可有鋅痕、壓痕、凹陷、及刮傷 、應變痕等。 (RMK00100) . 出口鋼捲盤捲後目視不允許有鼓起. (RMK00100) | 訂單:2504DFD003/001 CC1 <生產備註> 事項如下 . 1.本單若塗裝背面漆一律改為REVERSE COATING 例外訂單如下敘述 (RMK00163) . 2.例外訂單為R字頭超低光澤與PVDF (＞25μ)，背面漆可改 NATURE COATING，但搭配底漆避免遮蓋性不佳 (RMK00163) . ★品檢注意！JIS&CNS 訂單必須每滿50噸一定要再做一次TEST (RMK00259) . 【抽氣量】白色系在CC1生產時,FINISH抽氣量請設定250,如生產中發生色差b值異常升高,請股長再加大抽氣量因應 (RMK00560) | 訂單:2504DFD003/001 CC2 <生產備註> 事項如下 . 1.本單若塗裝背面漆一律改為REVERSE COATING 例外訂單如下敘述 (RMK00163) . 2.例外訂單為R字頭超低光澤與PVDF (＞25μ)，背面漆可改 NATURE COATING，但搭配底漆避免遮蓋性不佳 (RMK00163) . ★品檢注意！JIS&CNS 訂單必須每滿50噸一定要再做一次TEST (RMK00259) . 【抽氣量】白色系在CC1生產時,FINISH抽氣量請設定250,如生產中發生色差b值異常升高,請股長再加大抽氣量因應 (RMK00560) | 訂單:2504DFD003/001 RCL 無 <生產備註> 事項 | 訂單:2504DFD003/001 CCPK 無 <生產備註> 事項 | 訂單:2504DFD003/001 CGQC 無 <品檢備註> 事項 | 訂單:2504DFD003/001 CCQC <品檢備註> 事項如下 . 1.本單若塗裝背面漆一律改為REVERSE COATING 例外訂單如下敘述 (RMK00163) . 2.例外訂單為R字頭超低光澤與PVDF (＞25μ)，背面漆可改 NATURE COATING，但搭配底漆避免遮蓋性不佳 (RMK00163) . ★品檢注意！JIS&CNS 訂單必須每滿50噸一定要再做一次TEST (RMK00259) | 訂單:2504DFD003/001 TOL 無 <生產備註> 事項 |  | 訂單 2504DFD003/001 修改記錄如下: 20250313 10:18:17 (93025) 退火碼: >> S1, 用途碼: >> CIA008, 背面標示: >> C814, 訂單背面顏色(五碼): >> BW73Y, 背面漆膜厚: >> 12.5, 背面漆塗漆型式幾塗幾烤: >> 2, 鉻酸鹽: >> Z, 訂單厚度: >> 0.52, 訂單重: >> 66, 重量容許率(下限): >> 10, 重量容許率(上限): >> 10, 訂單寬度: >> 914, 鍍製方式: >> AC, 鋼捲內徑: >> 508, 鋼捲下限重: >> 3, 鋼捲上限重: >> 5, 壓花條件碼: >> -, 表面花紋: >> R, GL鋅花要求下限: >> -, GL鋅花要求上限: >> -, 綠色識別碼: >> -, 印刷輥號: >> -, 產品代碼: >> PPGL, 皮膜碼: >> -, 單位別: >> M, 油品種類: >> Z, 塗油量: >> Z, 包裝代碼: >> D2 , 保護膜碼: >> -, 客戶試片取樣型式: >> -, 調質碼: >> S, 套筒碼: >> R , 規格: >> CGLC400-20, 製造標準: >> CNS, 表面處理劑種類: >> Z, 表面處理劑塗佈量: >> Z, 伸長率測試: >> N, 硬度測試碼: >> N, 抗拉強度測試: >> N, 降伏強度測試: >> N, 厚度變異: >> -1.4, 訂單正面顏色(五碼): >> SW336, 正面漆膜厚: >> 25, 正面漆塗漆型式幾塗幾烤: >> 2, 修邊碼: >> Y, 重量碼: >> AW, 鋼捲捲向: >> I, 鍍層碼: >> AZ150, | H:厚度偏薄
PPGI | 2504DFD009/001 |  | 1. 部分大陸料含B元素超過CNS規範管制，故請原料CNS規範之訂單不要配大陸料 (OFP00684)-{.不符.} | 1. 訂單若有厚度變異，冷軋厚度公差比照烤漆計算公式 , 但最小為 1/2 公差做設定 (OFP00254)-{.不符.} 2. "偏薄要求訂單" 鍍後厚度減 鍍後厚度下限需大於 0.02 MM,以免發生厚度不足狀況 (OFP00369)-{.不符.} 3. 【提醒】！本單為直立式包裝，嚴禁鍍鋅或烤漆後以STAGGER捲取 (OFP00451)-{.不符.} 4. 部分大陸料含B元素超過CNS規範管制，故請原料CNS規範之訂單不要配大陸料 (OFP00684)-{.不符.} | 訂單:2504DFD009/001 CPL <生產備註> 事項如下 . 除HGI/ HGL 訂單邊緣不噴油. 其餘皆側緣噴油 (RMK00285) | 訂單:2504DFD009/001 CR1 <生產備註> 事項如下 . 每組工輥生產之第一顆鋼捲, 檢查振動輥痕或砂輪痕 (RMK00307) | 訂單:2504DFD009/001 CR2 <生產備註> 事項如下 . 每組工輥生產之第一顆鋼捲, 檢查振動輥痕或砂輪痕 (RMK00307) | 訂單:2504DFD009/001 CG1 <生產備註> 事項如下 . SKP:下工輥RA:0.5-0.8,上工輥RA:0.5-0.8,EL:2.0±0.5%, (RMK00050) . 弓形度≦8MM/300MM 中波高≦2.5MM 邊波高≦3MM 急峻度≦0.6%. (RMK00050) . 刷輥須持續使用,並記得要噴水. (RMK00050) . TENSION LEVELLER:EL%≦0.2%,控制C-ROLL及L-ROLL來調整弓形度. (RMK00050) | 訂單:2504DFD009/001 CG2 <生產備註> 事項如下 . SKP:下工輥RA:0.5-0.8,上工輥RA:0.5-0.8,EL:2.0±0.5%, (RMK00050) . 弓形度≦8MM/300MM 中波高≦2.5MM 邊波高≦3MM 急峻度≦0.6%. (RMK00050) . 刷輥須持續使用,並記得要噴水. (RMK00050) . TENSION LEVELLER:EL%≦0.2%,控制C-ROLL及L-ROLL來調整弓形度. (RMK00050) | 訂單:2504DFD009/001 CC1 <生產備註> 事項如下 . 塗裝請使用無毒專用設備(回流管.PUMP........). (RMK00050) . 注意前處理相關設備,清潔與更換以防污染. (RMK00050) . 品檢剪切例行A4保留試片剩餘部份請暫留並貼標籤給LAB測試發泡. (RMK00050) . ★品檢注意！JIS&CNS 訂單必須每滿50噸一定要再做一次TEST (RMK00259) . 【品檢】水痕允許距板邊40mm內 (RMK00348) . 【品檢】每個母鋼最後分切的尾板需量測板形,NG送RCL切除(鍍鋅內圈捲軸效應產生的邊波) (RMK00348) . 【品檢】背面漆更換時須測試發泡試驗 *色碼(含正、背面)更換時需要測試RoHS (RMK00348) . 【品檢】A4保留試片裁切後請留下並貼標籤給LAB進行發泡測試 (RMK00348) . 因進位問題 BYF71 9u 手動計算 170.1基本檔設定170，批次檔電腦自動進位為175。于此聲明生產與相關檢測 塗佈量以170 為標準 (RMK00466) . 【捲取】注意！本單為直立式包裝。禁用STAGGER捲取送包裝！送RCL重處理例外。 (RMK00512) . 【抽氣量】白色系在CC1生產時,FINISH抽氣量請設定250,如生產中發生色差b值異常升高,請股長再加大抽氣量因應 (RMK00560) | 訂單:2504DFD009/001 CC2 <生產備註> 事項如下 . 塗裝請使用無毒專用設備(回流管.PUMP........). (RMK00050) . 注意前處理相關設備,清潔與更換以防污染. (RMK00050) . 品檢剪切例行A4保留試片剩餘部份請暫留並貼標籤給LAB測試發泡. (RMK00050) . 20120627晨會決議 CC2生產 PPGI 時請使用表調 (RMK00191) . ★品檢注意！JIS&CNS 訂單必須每滿50噸一定要再做一次TEST (RMK00259) . 【品檢】水痕允許距板邊40mm內 (RMK00348) . 【品檢】每個母鋼最後分切的尾板需量測板形,NG送RCL切除(鍍鋅內圈捲軸效應產生的邊波) (RMK00348) . 【品檢】背面漆更換時須測試發泡試驗 *色碼(含正、背面)更換時需要測試RoHS (RMK00348) . 【品檢】A4保留試片裁切後請留下並貼標籤給LAB進行發泡測試 (RMK00348) . 因進位問題 BYF71 9u 手動計算 170.1基本檔設定170，批次檔電腦自動進位為175。于此聲明生產與相關檢測 塗佈量以170 為標準 (RMK00466) . 【捲取】注意！本單為直立式包裝。禁用STAGGER捲取送包裝！送RCL重處理例外。 (RMK00512) . 【抽氣量】白色系在CC1生產時,FINISH抽氣量請設定250,如生產中發生色差b值異常升高,請股長再加大抽氣量因應 (RMK00560) | 訂單:2504DFD009/001 RCL <生產備註> 事項如下 . 【捲取】注意！本單為直立式包裝。禁用STAGGER捲取送包裝！送RCL重處理例外。 (RMK00512) | 訂單:2504DFD009/001 CCPK 無 <生產備註> 事項 | 訂單:2504DFD009/001 CGQC <品檢備註> 事項如下 . 弓形度≦8MM/300MM 中波高≦2.5MM 邊波高≦3MM 急峻度≦0.6%. (RMK00050) | 訂單:2504DFD009/001 CCQC <品檢備註> 事項如下 . 品檢剪切例行A4保留試片剩餘部份請暫留並貼標籤給LAB測試發泡. (RMK00050) . ★品檢注意！JIS&CNS 訂單必須每滿50噸一定要再做一次TEST (RMK00259) . 【品檢】水痕允許距板邊40mm內 (RMK00348) . 【品檢】每個母鋼最後分切的尾板需量測板形,NG送RCL切除(鍍鋅內圈捲軸效應產生的邊波) (RMK00348) . 【品檢】背面漆更換時須測試發泡試驗 *色碼(含正、背面)更換時需要測試RoHS (RMK00348) . 【品檢】A4保留試片裁切後請留下並貼標籤給LAB進行發泡測試 (RMK00348) . 因進位問題 BYF71 9u 手動計算 170.1基本檔設定170，批次檔電腦自動進位為175。于此聲明生產與相關檢測 塗佈量以170 為標準 (RMK00466) . 【捲取】注意！本單為直立式包裝。禁用STAGGER捲取送包裝！送RCL重處理例外。 (RMK00512) | 訂單:2504DFD009/001 TOL 無 <生產備註> 事項 |  | 訂單 2504DFD009/001 修改記錄如下: 20250318 10:42:30 (93025) 退火碼: >> S1, 用途碼: >> CIC001, 背面標示: >> S000, 訂單背面顏色(五碼): >> BYF71, 背面漆膜厚: >> NOM, 背面漆塗漆型式幾塗幾烤: >> 1, 鉻酸鹽: >> Z, 訂單厚度: >> 0.326, 訂單重: >> 15, 重量容許率(下限): >> 10, 重量容許率(上限): >> 10, 訂單寬度: >> 715, 鍍製方式: >> BC, 鋼捲內徑: >> 508, 鋼捲下限重: >> 2, 鋼捲上限重: >> 3, 壓花條件碼: >> -, 表面花紋: >> Z, GL鋅花要求下限: >> 0, GL鋅花要求上限: >> 0, 綠色識別碼: >> R2, 印刷輥號: >> -, 產品代碼: >> PPGI, 皮膜碼: >> -, 單位別: >> M, 油品種類: >> Z, 塗油量: >> Z, 包裝代碼: >> S3 , 保護膜碼: >> -, 客戶試片取樣型式: >> -, 調質碼: >> S, 套筒碼: >> E , 規格: >> CGCC-10, 製造標準: >> CNS, 表面處理劑種類: >> Z, 表面處理劑塗佈量: >> Z, 伸長率測試: >> N, 硬度測試碼: >> N, 抗拉強度測試: >> N, 降伏強度測試: >> N, 厚度變異: >> -2.4, 訂單正面顏色(五碼): >> AWF45, 正面漆膜厚: >> 25, 正面漆塗漆型式幾塗幾烤: >> 2, 修邊碼: >> Y, 重量碼: >> AW, 鋼捲捲向: >> O, 鍍層碼: >> Z08, 20250318 10:45:29 (93025) 鋼捲下限重: 2 >> 3, 鋼捲上限重: 3 >> 5, 包裝代碼: S3 >> D7 , | H:厚度偏薄
PPGI | 2504DFD009/002 |  | 1. 部分大陸料含B元素超過CNS規範管制，故請原料CNS規範之訂單不要配大陸料 (OFP00684)-{.不符.} | 1. 訂單若有厚度變異，冷軋厚度公差比照烤漆計算公式 , 但最小為 1/2 公差做設定 (OFP00254)-{.不符.} 2. "偏薄要求訂單" 鍍後厚度減 鍍後厚度下限需大於 0.02 MM,以免發生厚度不足狀況 (OFP00369)-{.不符.} 3. 【提醒】！本單為直立式包裝，嚴禁鍍鋅或烤漆後以STAGGER捲取 (OFP00451)-{.不符.} 4. 部分大陸料含B元素超過CNS規範管制，故請原料CNS規範之訂單不要配大陸料 (OFP00684)-{.不符.} | 訂單:2504DFD009/002 CPL <生產備註> 事項如下 . ★A.1.訂單寬度797 mm HR標準範圍807~827mm， 15t。預計庫存2.01*835mm代用 (RMK-E_CHIN) . 除HGI/ HGL 訂單邊緣不噴油. 其餘皆側緣噴油 (RMK00285) | 訂單:2504DFD009/002 CR1 <生產備註> 事項如下 . ★A.1.訂單寬度797 mm HR標準範圍807~827mm， 15t。預計庫存2.01*835mm代用 (RMK-E_CHIN) . 每組工輥生產之第一顆鋼捲, 檢查振動輥痕或砂輪痕 (RMK00307) | 訂單:2504DFD009/002 CR2 <生產備註> 事項如下 . ★A.1.訂單寬度797 mm HR標準範圍807~827mm， 15t。預計庫存2.01*835mm代用 (RMK-E_CHIN) . 每組工輥生產之第一顆鋼捲, 檢查振動輥痕或砂輪痕 (RMK00307) | 訂單:2504DFD009/002 CG1 <生產備註> 事項如下 . ★A.1.訂單寬度797 mm HR標準範圍807~827mm， 15t。預計庫存2.01*835mm代用 (RMK-E_CHIN) . SKP:下工輥RA:0.5-0.8,上工輥RA:0.5-0.8,EL:2.0±0.5%, (RMK00050) . 弓形度≦8MM/300MM 中波高≦2.5MM 邊波高≦3MM 急峻度≦0.6%. (RMK00050) . 刷輥須持續使用,並記得要噴水. (RMK00050) . TENSION LEVELLER:EL%≦0.2%,控制C-ROLL及L-ROLL來調整弓形度. (RMK00050) | 訂單:2504DFD009/002 CG2 <生產備註> 事項如下 . ★A.1.訂單寬度797 mm HR標準範圍807~827mm， 15t。預計庫存2.01*835mm代用 (RMK-E_CHIN) . SKP:下工輥RA:0.5-0.8,上工輥RA:0.5-0.8,EL:2.0±0.5%, (RMK00050) . 弓形度≦8MM/300MM 中波高≦2.5MM 邊波高≦3MM 急峻度≦0.6%. (RMK00050) . 刷輥須持續使用,並記得要噴水. (RMK00050) . TENSION LEVELLER:EL%≦0.2%,控制C-ROLL及L-ROLL來調整弓形度. (RMK00050) | 訂單:2504DFD009/002 CC1 <生產備註> 事項如下 . ★A.3. 此為超修鋼捲，請烤漆品檢加強注意邊緣鼓起之確認，每顆母鋼第一分切請計畫性暫留(當班送RCL外切10米確認板形)，原因為鼓起確認 (RMK-E_CHIN) . ★A.2.烤漆出口分切限重請盡量朝下限生產，並請注意有無鼓起現象 (RMK-E_CHIN) . ★A.1.訂單寬度797 mm HR標準範圍807~827mm， 15t。預計庫存2.01*835mm代用 (RMK-E_CHIN) . 塗裝請使用無毒專用設備(回流管.PUMP........). (RMK00050) . 注意前處理相關設備,清潔與更換以防污染. (RMK00050) . 品檢剪切例行A4保留試片剩餘部份請暫留並貼標籤給LAB測試發泡. (RMK00050) . ★品檢注意！JIS&CNS 訂單必須每滿50噸一定要再做一次TEST (RMK00259) . 【品檢】水痕允許距板邊40mm內 (RMK00348) . 【品檢】每個母鋼最後分切的尾板需量測板形,NG送RCL切除(鍍鋅內圈捲軸效應產生的邊波) (RMK00348) . 【品檢】背面漆更換時須測試發泡試驗 *色碼(含正、背面)更換時需要測試RoHS (RMK00348) . 【品檢】A4保留試片裁切後請留下並貼標籤給LAB進行發泡測試 (RMK00348) . 因進位問題 BYF71 9u 手動計算 170.1基本檔設定170，批次檔電腦自動進位為175。于此聲明生產與相關檢測 塗佈量以170 為標準 (RMK00466) . 【捲取】注意！本單為直立式包裝。禁用STAGGER捲取送包裝！送RCL重處理例外。 (RMK00512) . 【抽氣量】白色系在CC1生產時,FINISH抽氣量請設定250,如生產中發生色差b值異常升高,請股長再加大抽氣量因應 (RMK00560) | 訂單:2504DFD009/002 CC2 <生產備註> 事項如下 . ★A.3. 此為超修鋼捲，請烤漆品檢加強注意邊緣鼓起之確認，每顆母鋼第一分切請計畫性暫留(當班送RCL外切10米確認板形)，原因為鼓起確認 (RMK-E_CHIN) . ★A.2.烤漆出口分切限重請盡量朝下限生產，並請注意有無鼓起現象 (RMK-E_CHIN) . ★A.1.訂單寬度797 mm HR標準範圍807~827mm， 15t。預計庫存2.01*835mm代用 (RMK-E_CHIN) . 塗裝請使用無毒專用設備(回流管.PUMP........). (RMK00050) . 注意前處理相關設備,清潔與更換以防污染. (RMK00050) . 品檢剪切例行A4保留試片剩餘部份請暫留並貼標籤給LAB測試發泡. (RMK00050) . 20120627晨會決議 CC2生產 PPGI 時請使用表調 (RMK00191) . ★品檢注意！JIS&CNS 訂單必須每滿50噸一定要再做一次TEST (RMK00259) . 【品檢】水痕允許距板邊40mm內 (RMK00348) . 【品檢】每個母鋼最後分切的尾板需量測板形,NG送RCL切除(鍍鋅內圈捲軸效應產生的邊波) (RMK00348) . 【品檢】背面漆更換時須測試發泡試驗 *色碼(含正、背面)更換時需要測試RoHS (RMK00348) . 【品檢】A4保留試片裁切後請留下並貼標籤給LAB進行發泡測試 (RMK00348) . 因進位問題 BYF71 9u 手動計算 170.1基本檔設定170，批次檔電腦自動進位為175。于此聲明生產與相關檢測 塗佈量以170 為標準 (RMK00466) . 【捲取】注意！本單為直立式包裝。禁用STAGGER捲取送包裝！送RCL重處理例外。 (RMK00512) . 【抽氣量】白色系在CC1生產時,FINISH抽氣量請設定250,如生產中發生色差b值異常升高,請股長再加大抽氣量因應 (RMK00560) | 訂單:2504DFD009/002 RCL <生產備註> 事項如下 . ★A.3. 此為超修鋼捲，請烤漆品檢加強注意邊緣鼓起之確認，每顆母鋼第一分切請計畫性暫留(當班送RCL外切10米確認板形)，原因為鼓起確認 (RMK-E_CHIN) . ★A.2.烤漆出口分切限重請盡量朝下限生產，並請注意有無鼓起現象 (RMK-E_CHIN) . 【捲取】注意！本單為直立式包裝。禁用STAGGER捲取送包裝！送RCL重處理例外。 (RMK00512) | 訂單:2504DFD009/002 CCPK 無 <生產備註> 事項 | 訂單:2504DFD009/002 CGQC <品檢備註> 事項如下 . ★A.1.訂單寬度797 mm HR標準範圍807~827mm， 15t。預計庫存2.01*835mm代用 (RMK-E_CHIN) . 弓形度≦8MM/300MM 中波高≦2.5MM 邊波高≦3MM 急峻度≦0.6%. (RMK00050) | 訂單:2504DFD009/002 CCQC <品檢備註> 事項如下 . ★A.3. 此為超修鋼捲，請烤漆品檢加強注意邊緣鼓起之確認，每顆母鋼第一分切請計畫性暫留(當班送RCL外切10米確認板形)，原因為鼓起確認 (RMK-E_CHIN) . ★A.2.烤漆出口分切限重請盡量朝下限生產，並請注意有無鼓起現象 (RMK-E_CHIN) . ★A.1.訂單寬度797 mm HR標準範圍807~827mm， 15t。預計庫存2.01*835mm代用 (RMK-E_CHIN) . 品檢剪切例行A4保留試片剩餘部份請暫留並貼標籤給LAB測試發泡. (RMK00050) . ★品檢注意！JIS&CNS 訂單必須每滿50噸一定要再做一次TEST (RMK00259) . 【品檢】水痕允許距板邊40mm內 (RMK00348) . 【品檢】每個母鋼最後分切的尾板需量測板形,NG送RCL切除(鍍鋅內圈捲軸效應產生的邊波) (RMK00348) . 【品檢】背面漆更換時須測試發泡試驗 *色碼(含正、背面)更換時需要測試RoHS (RMK00348) . 【品檢】A4保留試片裁切後請留下並貼標籤給LAB進行發泡測試 (RMK00348) . 因進位問題 BYF71 9u 手動計算 170.1基本檔設定170，批次檔電腦自動進位為175。于此聲明生產與相關檢測 塗佈量以170 為標準 (RMK00466) . 【捲取】注意！本單為直立式包裝。禁用STAGGER捲取送包裝！送RCL重處理例外。 (RMK00512) | 訂單:2504DFD009/002 TOL 無 <生產備註> 事項 | ★A.1.訂單寬度797 mm HR標準範圍807~827mm， 15t。預計庫存2.01*835mm代用^^/CPL/CR1/CR2/CG1/CG2/CC1/CC2/CGQC/CCQC/ <<.E_CHIN 2025/03/20 14:34.>> ★A.2.烤漆出口分切限重請盡量朝下限生產，並請注意有無鼓起現象^^/CC1/CC2/CCQC/RCL/^^ <<.E_CHIN 2025/03/20 14:28.>> ★A.3. 此為超修鋼捲，請烤漆品檢加強注意邊緣鼓起之確認，每顆母鋼第一分切請計畫性暫留(當班送RCL外切10米確認板形)，原因為鼓起確認^^/CC1/CC2/CCQC/RCL/^^ <<.E_CHIN 2025/03/20 14:28.>> | 訂單 2504DFD009/002 修改記錄如下: 20250318 10:42:53 (93025) 退火碼: >> S1, 用途碼: >> CIC001, 背面標示: >> S000, 訂單背面顏色(五碼): >> BYF71, 背面漆膜厚: >> NOM, 背面漆塗漆型式幾塗幾烤: >> 1, 鉻酸鹽: >> Z, 訂單厚度: >> 0.326, 訂單重: >> 15, 重量容許率(下限): >> 10, 重量容許率(上限): >> 10, 訂單寬度: >> 797, 鍍製方式: >> BC, 鋼捲內徑: >> 508, 鋼捲下限重: >> 2, 鋼捲上限重: >> 3, 壓花條件碼: >> -, 表面花紋: >> Z, GL鋅花要求下限: >> 0, GL鋅花要求上限: >> 0, 綠色識別碼: >> R2, 印刷輥號: >> -, 產品代碼: >> PPGI, 皮膜碼: >> -, 單位別: >> M, 油品種類: >> Z, 塗油量: >> Z, 包裝代碼: >> S3 , 保護膜碼: >> -, 客戶試片取樣型式: >> -, 調質碼: >> S, 套筒碼: >> E , 規格: >> CGCC-10, 製造標準: >> CNS, 表面處理劑種類: >> Z, 表面處理劑塗佈量: >> Z, 伸長率測試: >> N, 硬度測試碼: >> N, 抗拉強度測試: >> N, 降伏強度測試: >> N, 厚度變異: >> -2.4, 訂單正面顏色(五碼): >> AWF45, 正面漆膜厚: >> 25, 正面漆塗漆型式幾塗幾烤: >> 2, 修邊碼: >> Y, 重量碼: >> AW, 鋼捲捲向: >> O, 鍍層碼: >> Z08, 20250318 10:45:50 (93025) 鋼捲下限重: 2 >> 3, 鋼捲上限重: 3 >> 5, 包裝代碼: S3 >> D7 , | H:厚度偏薄
PPGI | 2504DFD009/003 |  | 1. 部分大陸料含B元素超過CNS規範管制，故請原料CNS規範之訂單不要配大陸料 (OFP00684)-{.不符.} | 1. 訂單若有厚度變異，冷軋厚度公差比照烤漆計算公式 , 但最小為 1/2 公差做設定 (OFP00254)-{.不符.} 2. "偏薄要求訂單" 鍍後厚度減 鍍後厚度下限需大於 0.02 MM,以免發生厚度不足狀況 (OFP00369)-{.不符.} 3. 【提醒】！本單為直立式包裝，嚴禁鍍鋅或烤漆後以STAGGER捲取 (OFP00451)-{.不符.} 4. 部分大陸料含B元素超過CNS規範管制，故請原料CNS規範之訂單不要配大陸料 (OFP00684)-{.不符.} | 訂單:2504DFD009/003 CPL <生產備註> 事項如下 . ★A.1.訂單寬度797 mm HR標準範圍807~827mm， 15t。預計庫存2.01*835mm代用 (RMK-E_CHIN) . 除HGI/ HGL 訂單邊緣不噴油. 其餘皆側緣噴油 (RMK00285) | 訂單:2504DFD009/003 CR1 <生產備註> 事項如下 . ★A.1.訂單寬度797 mm HR標準範圍807~827mm， 15t。預計庫存2.01*835mm代用 (RMK-E_CHIN) . 每組工輥生產之第一顆鋼捲, 檢查振動輥痕或砂輪痕 (RMK00307) | 訂單:2504DFD009/003 CR2 <生產備註> 事項如下 . ★A.1.訂單寬度797 mm HR標準範圍807~827mm， 15t。預計庫存2.01*835mm代用 (RMK-E_CHIN) . 每組工輥生產之第一顆鋼捲, 檢查振動輥痕或砂輪痕 (RMK00307) | 訂單:2504DFD009/003 CG1 <生產備註> 事項如下 . ★A.1.訂單寬度797 mm HR標準範圍807~827mm， 15t。預計庫存2.01*835mm代用 (RMK-E_CHIN) . SKP:下工輥RA:0.5-0.8,上工輥RA:0.5-0.8,EL:2.0±0.5%, (RMK00050) . 弓形度≦8MM/300MM 中波高≦2.5MM 邊波高≦3MM 急峻度≦0.6%. (RMK00050) . 刷輥須持續使用,並記得要噴水. (RMK00050) . TENSION LEVELLER:EL%≦0.2%,控制C-ROLL及L-ROLL來調整弓形度. (RMK00050) | 訂單:2504DFD009/003 CG2 <生產備註> 事項如下 . ★A.1.訂單寬度797 mm HR標準範圍807~827mm， 15t。預計庫存2.01*835mm代用 (RMK-E_CHIN) . SKP:下工輥RA:0.5-0.8,上工輥RA:0.5-0.8,EL:2.0±0.5%, (RMK00050) . 弓形度≦8MM/300MM 中波高≦2.5MM 邊波高≦3MM 急峻度≦0.6%. (RMK00050) . 刷輥須持續使用,並記得要噴水. (RMK00050) . TENSION LEVELLER:EL%≦0.2%,控制C-ROLL及L-ROLL來調整弓形度. (RMK00050) | 訂單:2504DFD009/003 CC1 <生產備註> 事項如下 . ★A.3. 此為超修鋼捲，請烤漆品檢加強注意邊緣鼓起之確認，每顆母鋼第一分切請計畫性暫留(當班送RCL外切10米確認板形)，原因為鼓起確認 (RMK-E_CHIN) . ★A.2.烤漆出口分切限重請盡量朝下限生產，並請注意有無鼓起現象 (RMK-E_CHIN) . ★A.1.訂單寬度797 mm HR標準範圍807~827mm， 15t。預計庫存2.01*835mm代用 (RMK-E_CHIN) . 塗裝請使用無毒專用設備(回流管.PUMP........). (RMK00050) . 注意前處理相關設備,清潔與更換以防污染. (RMK00050) . 品檢剪切例行A4保留試片剩餘部份請暫留並貼標籤給LAB測試發泡. (RMK00050) . ★品檢注意！JIS&CNS 訂單必須每滿50噸一定要再做一次TEST (RMK00259) . ★注意！AYF632,ABF522,ABF532 自2015/05/13起,為改善色差原液黏度降至80秒。 (RMK00321) . 塗裝室調整黏度時請注意原液黏度80" (RMK00321) . 【品檢】水痕允許距板邊40mm內 (RMK00348) . 【品檢】每個母鋼最後分切的尾板需量測板形,NG送RCL切除(鍍鋅內圈捲軸效應產生的邊波) (RMK00348) . 【品檢】背面漆更換時須測試發泡試驗 *色碼(含正、背面)更換時需要測試RoHS (RMK00348) . 【品檢】A4保留試片裁切後請留下並貼標籤給LAB進行發泡測試 (RMK00348) . 因進位問題 BYF71 9u 手動計算 170.1基本檔設定170，批次檔電腦自動進位為175。于此聲明生產與相關檢測 塗佈量以170 為標準 (RMK00466) . 【捲取】注意！本單為直立式包裝。禁用STAGGER捲取送包裝！送RCL重處理例外。 (RMK00512) | 訂單:2504DFD009/003 CC2 <生產備註> 事項如下 . ★A.3. 此為超修鋼捲，請烤漆品檢加強注意邊緣鼓起之確認，每顆母鋼第一分切請計畫性暫留(當班送RCL外切10米確認板形)，原因為鼓起確認 (RMK-E_CHIN) . ★A.2.烤漆出口分切限重請盡量朝下限生產，並請注意有無鼓起現象 (RMK-E_CHIN) . ★A.1.訂單寬度797 mm HR標準範圍807~827mm， 15t。預計庫存2.01*835mm代用 (RMK-E_CHIN) . 塗裝請使用無毒專用設備(回流管.PUMP........). (RMK00050) . 注意前處理相關設備,清潔與更換以防污染. (RMK00050) . 品檢剪切例行A4保留試片剩餘部份請暫留並貼標籤給LAB測試發泡. (RMK00050) . 20120627晨會決議 CC2生產 PPGI 時請使用表調 (RMK00191) . ★品檢注意！JIS&CNS 訂單必須每滿50噸一定要再做一次TEST (RMK00259) . ★注意！AYF632,ABF522,ABF532 自2015/05/13起,為改善色差原液黏度降至80秒。 (RMK00321) . 塗裝室調整黏度時請注意原液黏度80" (RMK00321) . 【品檢】水痕允許距板邊40mm內 (RMK00348) . 【品檢】每個母鋼最後分切的尾板需量測板形,NG送RCL切除(鍍鋅內圈捲軸效應產生的邊波) (RMK00348) . 【品檢】背面漆更換時須測試發泡試驗 *色碼(含正、背面)更換時需要測試RoHS (RMK00348) . 【品檢】A4保留試片裁切後請留下並貼標籤給LAB進行發泡測試 (RMK00348) . 因進位問題 BYF71 9u 手動計算 170.1基本檔設定170，批次檔電腦自動進位為175。于此聲明生產與相關檢測 塗佈量以170 為標準 (RMK00466) . 【捲取】注意！本單為直立式包裝。禁用STAGGER捲取送包裝！送RCL重處理例外。 (RMK00512) | 訂單:2504DFD009/003 RCL <生產備註> 事項如下 . ★A.3. 此為超修鋼捲，請烤漆品檢加強注意邊緣鼓起之確認，每顆母鋼第一分切請計畫性暫留(當班送RCL外切10米確認板形)，原因為鼓起確認 (RMK-E_CHIN) . ★A.2.烤漆出口分切限重請盡量朝下限生產，並請注意有無鼓起現象 (RMK-E_CHIN) . 【捲取】注意！本單為直立式包裝。禁用STAGGER捲取送包裝！送RCL重處理例外。 (RMK00512) | 訂單:2504DFD009/003 CCPK 無 <生產備註> 事項 | 訂單:2504DFD009/003 CGQC <品檢備註> 事項如下 . ★A.1.訂單寬度797 mm HR標準範圍807~827mm， 15t。預計庫存2.01*835mm代用 (RMK-E_CHIN) . 弓形度≦8MM/300MM 中波高≦2.5MM 邊波高≦3MM 急峻度≦0.6%. (RMK00050) | 訂單:2504DFD009/003 CCQC <品檢備註> 事項如下 . ★A.3. 此為超修鋼捲，請烤漆品檢加強注意邊緣鼓起之確認，每顆母鋼第一分切請計畫性暫留(當班送RCL外切10米確認板形)，原因為鼓起確認 (RMK-E_CHIN) . ★A.2.烤漆出口分切限重請盡量朝下限生產，並請注意有無鼓起現象 (RMK-E_CHIN) . ★A.1.訂單寬度797 mm HR標準範圍807~827mm， 15t。預計庫存2.01*835mm代用 (RMK-E_CHIN) . 品檢剪切例行A4保留試片剩餘部份請暫留並貼標籤給LAB測試發泡. (RMK00050) . ★品檢注意！JIS&CNS 訂單必須每滿50噸一定要再做一次TEST (RMK00259) . 【品檢】水痕允許距板邊40mm內 (RMK00348) . 【品檢】每個母鋼最後分切的尾板需量測板形,NG送RCL切除(鍍鋅內圈捲軸效應產生的邊波) (RMK00348) . 【品檢】背面漆更換時須測試發泡試驗 *色碼(含正、背面)更換時需要測試RoHS (RMK00348) . 【品檢】A4保留試片裁切後請留下並貼標籤給LAB進行發泡測試 (RMK00348) . 因進位問題 BYF71 9u 手動計算 170.1基本檔設定170，批次檔電腦自動進位為175。于此聲明生產與相關檢測 塗佈量以170 為標準 (RMK00466) . 【捲取】注意！本單為直立式包裝。禁用STAGGER捲取送包裝！送RCL重處理例外。 (RMK00512) | 訂單:2504DFD009/003 TOL 無 <生產備註> 事項 | ★A.1.訂單寬度797 mm HR標準範圍807~827mm， 15t。預計庫存2.01*835mm代用^^/CPL/CR1/CR2/CG1/CG2/CC1/CC2/CGQC/CCQC/ <<.E_CHIN 2025/03/20 14:33.>> ★A.2.烤漆出口分切限重請盡量朝下限生產，並請注意有無鼓起現象^^/CC1/CC2/CCQC/RCL/^^ <<.E_CHIN 2025/03/20 14:34.>> ★A.3. 此為超修鋼捲，請烤漆品檢加強注意邊緣鼓起之確認，每顆母鋼第一分切請計畫性暫留(當班送RCL外切10米確認板形)，原因為鼓起確認^^/CC1/CC2/CCQC/RCL/^^ <<.E_CHIN 2025/03/20 15:14.>> | 訂單 2504DFD009/003 修改記錄如下: 20250318 10:43:10 (93025) 退火碼: >> S1, 用途碼: >> CIC001, 背面標示: >> S000, 訂單背面顏色(五碼): >> BYF71, 背面漆膜厚: >> NOM, 背面漆塗漆型式幾塗幾烤: >> 1, 鉻酸鹽: >> Z, 訂單厚度: >> 0.326, 訂單重: >> 15, 重量容許率(下限): >> 10, 重量容許率(上限): >> 10, 訂單寬度: >> 797, 鍍製方式: >> BC, 鋼捲內徑: >> 508, 鋼捲下限重: >> 2, 鋼捲上限重: >> 3, 壓花條件碼: >> -, 表面花紋: >> Z, GL鋅花要求下限: >> 0, GL鋅花要求上限: >> 0, 綠色識別碼: >> R2, 印刷輥號: >> -, 產品代碼: >> PPGI, 皮膜碼: >> -, 單位別: >> M, 油品種類: >> Z, 塗油量: >> Z, 包裝代碼: >> S3 , 保護膜碼: >> -, 客戶試片取樣型式: >> -, 調質碼: >> S, 套筒碼: >> E , 規格: >> CGCC-10, 製造標準: >> CNS, 表面處理劑種類: >> Z, 表面處理劑塗佈量: >> Z, 伸長率測試: >> N, 硬度測試碼: >> N, 抗拉強度測試: >> N, 降伏強度測試: >> N, 厚度變異: >> -2.4, 訂單正面顏色(五碼): >> AYF63, 正面漆膜厚: >> 25, 正面漆塗漆型式幾塗幾烤: >> 2, 修邊碼: >> Y, 重量碼: >> AW, 鋼捲捲向: >> O, 鍍層碼: >> Z08, 20250318 10:47:29 (93025) 鋼捲下限重: 2 >> 3, 鋼捲上限重: 3 >> 5, 包裝代碼: S3 >> D7 , | H:厚度偏薄
PPGI | 2504DFD009/004 |  | 1. 部分大陸料含B元素超過CNS規範管制，故請原料CNS規範之訂單不要配大陸料 (OFP00684)-{.不符.} | 1. 訂單若有厚度變異，冷軋厚度公差比照烤漆計算公式 , 但最小為 1/2 公差做設定 (OFP00254)-{.不符.} 2. "偏薄要求訂單" 鍍後厚度減 鍍後厚度下限需大於 0.02 MM,以免發生厚度不足狀況 (OFP00369)-{.不符.} 3. 【提醒】！本單為直立式包裝，嚴禁鍍鋅或烤漆後以STAGGER捲取 (OFP00451)-{.不符.} 4. 部分大陸料含B元素超過CNS規範管制，故請原料CNS規範之訂單不要配大陸料 (OFP00684)-{.不符.} | 訂單:2504DFD009/004 CPL <生產備註> 事項如下 . 除HGI/ HGL 訂單邊緣不噴油. 其餘皆側緣噴油 (RMK00285) | 訂單:2504DFD009/004 CR1 <生產備註> 事項如下 . 每組工輥生產之第一顆鋼捲, 檢查振動輥痕或砂輪痕 (RMK00307) | 訂單:2504DFD009/004 CR2 <生產備註> 事項如下 . 每組工輥生產之第一顆鋼捲, 檢查振動輥痕或砂輪痕 (RMK00307) | 訂單:2504DFD009/004 CG1 <生產備註> 事項如下 . SKP:下工輥RA:0.5-0.8,上工輥RA:0.5-0.8,EL:2.0±0.5%, (RMK00050) . 弓形度≦8MM/300MM 中波高≦2.5MM 邊波高≦3MM 急峻度≦0.6%. (RMK00050) . 刷輥須持續使用,並記得要噴水. (RMK00050) . TENSION LEVELLER:EL%≦0.2%,控制C-ROLL及L-ROLL來調整弓形度. (RMK00050) | 訂單:2504DFD009/004 CG2 <生產備註> 事項如下 . SKP:下工輥RA:0.5-0.8,上工輥RA:0.5-0.8,EL:2.0±0.5%, (RMK00050) . 弓形度≦8MM/300MM 中波高≦2.5MM 邊波高≦3MM 急峻度≦0.6%. (RMK00050) . 刷輥須持續使用,並記得要噴水. (RMK00050) . TENSION LEVELLER:EL%≦0.2%,控制C-ROLL及L-ROLL來調整弓形度. (RMK00050) | 訂單:2504DFD009/004 CC1 <生產備註> 事項如下 . 塗裝請使用無毒專用設備(回流管.PUMP........). (RMK00050) . 注意前處理相關設備,清潔與更換以防污染. (RMK00050) . 品檢剪切例行A4保留試片剩餘部份請暫留並貼標籤給LAB測試發泡. (RMK00050) . ★品檢注意！JIS&CNS 訂單必須每滿50噸一定要再做一次TEST (RMK00259) . 【品檢】水痕允許距板邊40mm內 (RMK00348) . 【品檢】每個母鋼最後分切的尾板需量測板形,NG送RCL切除(鍍鋅內圈捲軸效應產生的邊波) (RMK00348) . 【品檢】背面漆更換時須測試發泡試驗 *色碼(含正、背面)更換時需要測試RoHS (RMK00348) . 【品檢】A4保留試片裁切後請留下並貼標籤給LAB進行發泡測試 (RMK00348) . 因進位問題 BYF71 9u 手動計算 170.1基本檔設定170，批次檔電腦自動進位為175。于此聲明生產與相關檢測 塗佈量以170 為標準 (RMK00466) . 【捲取】注意！本單為直立式包裝。禁用STAGGER捲取送包裝！送RCL重處理例外。 (RMK00512) | 訂單:2504DFD009/004 CC2 <生產備註> 事項如下 . 塗裝請使用無毒專用設備(回流管.PUMP........). (RMK00050) . 注意前處理相關設備,清潔與更換以防污染. (RMK00050) . 品檢剪切例行A4保留試片剩餘部份請暫留並貼標籤給LAB測試發泡. (RMK00050) . 20120627晨會決議 CC2生產 PPGI 時請使用表調 (RMK00191) . ★品檢注意！JIS&CNS 訂單必須每滿50噸一定要再做一次TEST (RMK00259) . 【品檢】水痕允許距板邊40mm內 (RMK00348) . 【品檢】每個母鋼最後分切的尾板需量測板形,NG送RCL切除(鍍鋅內圈捲軸效應產生的邊波) (RMK00348) . 【品檢】背面漆更換時須測試發泡試驗 *色碼(含正、背面)更換時需要測試RoHS (RMK00348) . 【品檢】A4保留試片裁切後請留下並貼標籤給LAB進行發泡測試 (RMK00348) . 因進位問題 BYF71 9u 手動計算 170.1基本檔設定170，批次檔電腦自動進位為175。于此聲明生產與相關檢測 塗佈量以170 為標準 (RMK00466) . 【捲取】注意！本單為直立式包裝。禁用STAGGER捲取送包裝！送RCL重處理例外。 (RMK00512) | 訂單:2504DFD009/004 RCL <生產備註> 事項如下 . 【捲取】注意！本單為直立式包裝。禁用STAGGER捲取送包裝！送RCL重處理例外。 (RMK00512) | 訂單:2504DFD009/004 CCPK 無 <生產備註> 事項 | 訂單:2504DFD009/004 CGQC <品檢備註> 事項如下 . 弓形度≦8MM/300MM 中波高≦2.5MM 邊波高≦3MM 急峻度≦0.6%. (RMK00050) | 訂單:2504DFD009/004 CCQC <品檢備註> 事項如下 . 品檢剪切例行A4保留試片剩餘部份請暫留並貼標籤給LAB測試發泡. (RMK00050) . ★品檢注意！JIS&CNS 訂單必須每滿50噸一定要再做一次TEST (RMK00259) . 【品檢】水痕允許距板邊40mm內 (RMK00348) . 【品檢】每個母鋼最後分切的尾板需量測板形,NG送RCL切除(鍍鋅內圈捲軸效應產生的邊波) (RMK00348) . 【品檢】背面漆更換時須測試發泡試驗 *色碼(含正、背面)更換時需要測試RoHS (RMK00348) . 【品檢】A4保留試片裁切後請留下並貼標籤給LAB進行發泡測試 (RMK00348) . 因進位問題 BYF71 9u 手動計算 170.1基本檔設定170，批次檔電腦自動進位為175。于此聲明生產與相關檢測 塗佈量以170 為標準 (RMK00466) . 【捲取】注意！本單為直立式包裝。禁用STAGGER捲取送包裝！送RCL重處理例外。 (RMK00512) | 訂單:2504DFD009/004 TOL 無 <生產備註> 事項 |  | 訂單 2504DFD009/004 修改記錄如下: 20250318 10:43:25 (93025) 退火碼: >> S1, 用途碼: >> CIC001, 背面標示: >> S000, 訂單背面顏色(五碼): >> BYF71, 背面漆膜厚: >> NOM, 背面漆塗漆型式幾塗幾烤: >> 1, 鉻酸鹽: >> Z, 訂單厚度: >> 0.326, 訂單重: >> 15, 重量容許率(下限): >> 10, 重量容許率(上限): >> 10, 訂單寬度: >> 720, 鍍製方式: >> BC, 鋼捲內徑: >> 508, 鋼捲下限重: >> 2, 鋼捲上限重: >> 3, 壓花條件碼: >> -, 表面花紋: >> Z, GL鋅花要求下限: >> 0, GL鋅花要求上限: >> 0, 綠色識別碼: >> R2, 印刷輥號: >> -, 產品代碼: >> PPGI, 皮膜碼: >> -, 單位別: >> M, 油品種類: >> Z, 塗油量: >> Z, 包裝代碼: >> S3 , 保護膜碼: >> -, 客戶試片取樣型式: >> -, 調質碼: >> S, 套筒碼: >> E , 規格: >> CGCC-10, 製造標準: >> CNS, 表面處理劑種類: >> Z, 表面處理劑塗佈量: >> Z, 伸長率測試: >> N, 硬度測試碼: >> N, 抗拉強度測試: >> N, 降伏強度測試: >> N, 厚度變異: >> -2.4, 訂單正面顏色(五碼): >> AYF53, 正面漆膜厚: >> 25, 正面漆塗漆型式幾塗幾烤: >> 2, 修邊碼: >> Y, 重量碼: >> AW, 鋼捲捲向: >> O, 鍍層碼: >> Z08, 20250318 10:47:36 (93025) 鋼捲下限重: 2 >> 3, 鋼捲上限重: 3 >> 5, 包裝代碼: S3 >> D7 , | H:厚度偏薄
PPGI | 2504DFD009/005 |  | 1. 部分大陸料含B元素超過CNS規範管制，故請原料CNS規範之訂單不要配大陸料 (OFP00684)-{.不符.} | 1. 訂單若有厚度變異，冷軋厚度公差比照烤漆計算公式 , 但最小為 1/2 公差做設定 (OFP00254)-{.不符.} 2. "偏薄要求訂單" 鍍後厚度減 鍍後厚度下限需大於 0.02 MM,以免發生厚度不足狀況 (OFP00369)-{.不符.} 3. 【提醒】！本單為直立式包裝，嚴禁鍍鋅或烤漆後以STAGGER捲取 (OFP00451)-{.不符.} 4. 部分大陸料含B元素超過CNS規範管制，故請原料CNS規範之訂單不要配大陸料 (OFP00684)-{.不符.} | 訂單:2504DFD009/005 CPL <生產備註> 事項如下 . ★A.1.訂單寬度797 mm HR標準範圍807~827mm， 15t。預計庫存2.01*835mm代用 (RMK-E_CHIN) . 除HGI/ HGL 訂單邊緣不噴油. 其餘皆側緣噴油 (RMK00285) | 訂單:2504DFD009/005 CR1 <生產備註> 事項如下 . ★A.1.訂單寬度797 mm HR標準範圍807~827mm， 15t。預計庫存2.01*835mm代用 (RMK-E_CHIN) . 每組工輥生產之第一顆鋼捲, 檢查振動輥痕或砂輪痕 (RMK00307) | 訂單:2504DFD009/005 CR2 <生產備註> 事項如下 . ★A.1.訂單寬度797 mm HR標準範圍807~827mm， 15t。預計庫存2.01*835mm代用 (RMK-E_CHIN) . 每組工輥生產之第一顆鋼捲, 檢查振動輥痕或砂輪痕 (RMK00307) | 訂單:2504DFD009/005 CG1 <生產備註> 事項如下 . ★A.1.訂單寬度797 mm HR標準範圍807~827mm， 15t。預計庫存2.01*835mm代用 (RMK-E_CHIN) . SKP:下工輥RA:0.5-0.8,上工輥RA:0.5-0.8,EL:2.0±0.5%, (RMK00050) . 弓形度≦8MM/300MM 中波高≦2.5MM 邊波高≦3MM 急峻度≦0.6%. (RMK00050) . 刷輥須持續使用,並記得要噴水. (RMK00050) . TENSION LEVELLER:EL%≦0.2%,控制C-ROLL及L-ROLL來調整弓形度. (RMK00050) | 訂單:2504DFD009/005 CG2 <生產備註> 事項如下 . ★A.1.訂單寬度797 mm HR標準範圍807~827mm， 15t。預計庫存2.01*835mm代用 (RMK-E_CHIN) . SKP:下工輥RA:0.5-0.8,上工輥RA:0.5-0.8,EL:2.0±0.5%, (RMK00050) . 弓形度≦8MM/300MM 中波高≦2.5MM 邊波高≦3MM 急峻度≦0.6%. (RMK00050) . 刷輥須持續使用,並記得要噴水. (RMK00050) . TENSION LEVELLER:EL%≦0.2%,控制C-ROLL及L-ROLL來調整弓形度. (RMK00050) | 訂單:2504DFD009/005 CC1 <生產備註> 事項如下 . ★A.3. 此為超修鋼捲，請烤漆品檢加強注意邊緣鼓起之確認，每顆母鋼第一分切請計畫性暫留(當班送RCL外切10米確認板形)，原因為鼓起確認 (RMK-E_CHIN) . ★A.2.烤漆出口分切限重請盡量朝下限生產，並請注意有無鼓起現象 (RMK-E_CHIN) . ★A.1.訂單寬度797 mm HR標準範圍807~827mm， 15t。預計庫存2.01*835mm代用 (RMK-E_CHIN) . 塗裝請使用無毒專用設備(回流管.PUMP........). (RMK00050) . 注意前處理相關設備,清潔與更換以防污染. (RMK00050) . 品檢剪切例行A4保留試片剩餘部份請暫留並貼標籤給LAB測試發泡. (RMK00050) . ★品檢注意！JIS&CNS 訂單必須每滿50噸一定要再做一次TEST (RMK00259) . 【品檢】水痕允許距板邊40mm內 (RMK00348) . 【品檢】每個母鋼最後分切的尾板需量測板形,NG送RCL切除(鍍鋅內圈捲軸效應產生的邊波) (RMK00348) . 【品檢】背面漆更換時須測試發泡試驗 *色碼(含正、背面)更換時需要測試RoHS (RMK00348) . 【品檢】A4保留試片裁切後請留下並貼標籤給LAB進行發泡測試 (RMK00348) . 因進位問題 BYF71 9u 手動計算 170.1基本檔設定170，批次檔電腦自動進位為175。于此聲明生產與相關檢測 塗佈量以170 為標準 (RMK00466) . 【捲取】注意！本單為直立式包裝。禁用STAGGER捲取送包裝！送RCL重處理例外。 (RMK00512) | 訂單:2504DFD009/005 CC2 <生產備註> 事項如下 . ★A.3. 此為超修鋼捲，請烤漆品檢加強注意邊緣鼓起之確認，每顆母鋼第一分切請計畫性暫留(當班送RCL外切10米確認板形)，原因為鼓起確認 (RMK-E_CHIN) . ★A.2.烤漆出口分切限重請盡量朝下限生產，並請注意有無鼓起現象 (RMK-E_CHIN) . ★A.1.訂單寬度797 mm HR標準範圍807~827mm， 15t。預計庫存2.01*835mm代用 (RMK-E_CHIN) . 塗裝請使用無毒專用設備(回流管.PUMP........). (RMK00050) . 注意前處理相關設備,清潔與更換以防污染. (RMK00050) . 品檢剪切例行A4保留試片剩餘部份請暫留並貼標籤給LAB測試發泡. (RMK00050) . 20120627晨會決議 CC2生產 PPGI 時請使用表調 (RMK00191) . ★品檢注意！JIS&CNS 訂單必須每滿50噸一定要再做一次TEST (RMK00259) . 【品檢】水痕允許距板邊40mm內 (RMK00348) . 【品檢】每個母鋼最後分切的尾板需量測板形,NG送RCL切除(鍍鋅內圈捲軸效應產生的邊波) (RMK00348) . 【品檢】背面漆更換時須測試發泡試驗 *色碼(含正、背面)更換時需要測試RoHS (RMK00348) . 【品檢】A4保留試片裁切後請留下並貼標籤給LAB進行發泡測試 (RMK00348) . 因進位問題 BYF71 9u 手動計算 170.1基本檔設定170，批次檔電腦自動進位為175。于此聲明生產與相關檢測 塗佈量以170 為標準 (RMK00466) . 【捲取】注意！本單為直立式包裝。禁用STAGGER捲取送包裝！送RCL重處理例外。 (RMK00512) | 訂單:2504DFD009/005 RCL <生產備註> 事項如下 . ★A.3. 此為超修鋼捲，請烤漆品檢加強注意邊緣鼓起之確認，每顆母鋼第一分切請計畫性暫留(當班送RCL外切10米確認板形)，原因為鼓起確認 (RMK-E_CHIN) . ★A.2.烤漆出口分切限重請盡量朝下限生產，並請注意有無鼓起現象 (RMK-E_CHIN) . 【捲取】注意！本單為直立式包裝。禁用STAGGER捲取送包裝！送RCL重處理例外。 (RMK00512) | 訂單:2504DFD009/005 CCPK 無 <生產備註> 事項 | 訂單:2504DFD009/005 CGQC <品檢備註> 事項如下 . ★A.1.訂單寬度797 mm HR標準範圍807~827mm， 15t。預計庫存2.01*835mm代用 (RMK-E_CHIN) . 弓形度≦8MM/300MM 中波高≦2.5MM 邊波高≦3MM 急峻度≦0.6%. (RMK00050) | 訂單:2504DFD009/005 CCQC <品檢備註> 事項如下 . ★A.3. 此為超修鋼捲，請烤漆品檢加強注意邊緣鼓起之確認，每顆母鋼第一分切請計畫性暫留(當班送RCL外切10米確認板形)，原因為鼓起確認 (RMK-E_CHIN) . ★A.2.烤漆出口分切限重請盡量朝下限生產，並請注意有無鼓起現象 (RMK-E_CHIN) . ★A.1.訂單寬度797 mm HR標準範圍807~827mm， 15t。預計庫存2.01*835mm代用 (RMK-E_CHIN) . 品檢剪切例行A4保留試片剩餘部份請暫留並貼標籤給LAB測試發泡. (RMK00050) . ★品檢注意！JIS&CNS 訂單必須每滿50噸一定要再做一次TEST (RMK00259) . 【品檢】水痕允許距板邊40mm內 (RMK00348) . 【品檢】每個母鋼最後分切的尾板需量測板形,NG送RCL切除(鍍鋅內圈捲軸效應產生的邊波) (RMK00348) . 【品檢】背面漆更換時須測試發泡試驗 *色碼(含正、背面)更換時需要測試RoHS (RMK00348) . 【品檢】A4保留試片裁切後請留下並貼標籤給LAB進行發泡測試 (RMK00348) . 因進位問題 BYF71 9u 手動計算 170.1基本檔設定170，批次檔電腦自動進位為175。于此聲明生產與相關檢測 塗佈量以170 為標準 (RMK00466) . 【捲取】注意！本單為直立式包裝。禁用STAGGER捲取送包裝！送RCL重處理例外。 (RMK00512) | 訂單:2504DFD009/005 TOL 無 <生產備註> 事項 | ★A.1.訂單寬度797 mm HR標準範圍807~827mm， 15t。預計庫存2.01*835mm代用^^/CPL/CR1/CR2/CG1/CG2/CC1/CC2/CGQC/CCQC/ <<.E_CHIN 2025/03/20 15:16.>> ★A.2.烤漆出口分切限重請盡量朝下限生產，並請注意有無鼓起現象^^/CC1/CC2/CCQC/RCL/^^ <<.E_CHIN 2025/03/20 15:17.>> ★A.3. 此為超修鋼捲，請烤漆品檢加強注意邊緣鼓起之確認，每顆母鋼第一分切請計畫性暫留(當班送RCL外切10米確認板形)，原因為鼓起確認^^/CC1/CC2/CCQC/RCL/^^ <<.E_CHIN 2025/03/20 15:17.>> | 訂單 2504DFD009/005 修改記錄如下: 20250318 10:43:39 (93025) 退火碼: >> S1, 用途碼: >> CIC001, 背面標示: >> S000, 訂單背面顏色(五碼): >> BYF71, 背面漆膜厚: >> NOM, 背面漆塗漆型式幾塗幾烤: >> 1, 鉻酸鹽: >> Z, 訂單厚度: >> 0.326, 訂單重: >> 15, 重量容許率(下限): >> 10, 重量容許率(上限): >> 10, 訂單寬度: >> 797, 鍍製方式: >> BC, 鋼捲內徑: >> 508, 鋼捲下限重: >> 2, 鋼捲上限重: >> 3, 壓花條件碼: >> -, 表面花紋: >> Z, GL鋅花要求下限: >> 0, GL鋅花要求上限: >> 0, 綠色識別碼: >> R2, 印刷輥號: >> -, 產品代碼: >> PPGI, 皮膜碼: >> -, 單位別: >> M, 油品種類: >> Z, 塗油量: >> Z, 包裝代碼: >> S3 , 保護膜碼: >> -, 客戶試片取樣型式: >> -, 調質碼: >> S, 套筒碼: >> E , 規格: >> CGCC-10, 製造標準: >> CNS, 表面處理劑種類: >> Z, 表面處理劑塗佈量: >> Z, 伸長率測試: >> N, 硬度測試碼: >> N, 抗拉強度測試: >> N, 降伏強度測試: >> N, 厚度變異: >> -2.4, 訂單正面顏色(五碼): >> AYF53, 正面漆膜厚: >> 25, 正面漆塗漆型式幾塗幾烤: >> 2, 修邊碼: >> Y, 重量碼: >> AW, 鋼捲捲向: >> O, 鍍層碼: >> Z08, 20250318 10:47:44 (93025) 鋼捲下限重: 2 >> 3, 鋼捲上限重: 3 >> 5, 包裝代碼: S3 >> D7 , | H:厚度偏薄
PPGI | 2504DFD010/001 |  | 1. 部分大陸料含B元素超過CNS規範管制，故請原料CNS規範之訂單不要配大陸料 (OFP00684)-{.不符.} | 1. 訂單若有厚度變異，冷軋厚度公差比照烤漆計算公式 , 但最小為 1/2 公差做設定 (OFP00254)-{.不符.} 2. "偏薄要求訂單" 鍍後厚度減 鍍後厚度下限需大於 0.02 MM,以免發生厚度不足狀況 (OFP00369)-{.不符.} 3. 【提醒】！本單為直立式包裝，嚴禁鍍鋅或烤漆後以STAGGER捲取 (OFP00451)-{.不符.} 4. 部分大陸料含B元素超過CNS規範管制，故請原料CNS規範之訂單不要配大陸料 (OFP00684)-{.不符.} | 訂單:2504DFD010/001 CPL <生產備註> 事項如下 . 除HGI/ HGL 訂單邊緣不噴油. 其餘皆側緣噴油 (RMK00285) | 訂單:2504DFD010/001 CR1 <生產備註> 事項如下 . 每組工輥生產之第一顆鋼捲, 檢查振動輥痕或砂輪痕 (RMK00307) | 訂單:2504DFD010/001 CR2 <生產備註> 事項如下 . 每組工輥生產之第一顆鋼捲, 檢查振動輥痕或砂輪痕 (RMK00307) | 訂單:2504DFD010/001 CG1 <生產備註> 事項如下 . SKP:下工輥RA:0.5-0.8,上工輥RA:0.5-0.8,EL:2.0±0.5%, (RMK00050) . 弓形度≦8MM/300MM 中波高≦2.5MM 邊波高≦3MM 急峻度≦0.6%. (RMK00050) . 刷輥須持續使用,並記得要噴水. (RMK00050) . TENSION LEVELLER:EL%≦0.2%,控制C-ROLL及L-ROLL來調整弓形度. (RMK00050) | 訂單:2504DFD010/001 CG2 <生產備註> 事項如下 . SKP:下工輥RA:0.5-0.8,上工輥RA:0.5-0.8,EL:2.0±0.5%, (RMK00050) . 弓形度≦8MM/300MM 中波高≦2.5MM 邊波高≦3MM 急峻度≦0.6%. (RMK00050) . 刷輥須持續使用,並記得要噴水. (RMK00050) . TENSION LEVELLER:EL%≦0.2%,控制C-ROLL及L-ROLL來調整弓形度. (RMK00050) | 訂單:2504DFD010/001 CC1 <生產備註> 事項如下 . 塗裝請使用無毒專用設備(回流管.PUMP........). (RMK00050) . 注意前處理相關設備,清潔與更換以防污染. (RMK00050) . 品檢剪切例行A4保留試片剩餘部份請暫留並貼標籤給LAB測試發泡. (RMK00050) . ★品檢注意！JIS&CNS 訂單必須每滿50噸一定要再做一次TEST (RMK00259) . ★注意！AYF632,ABF522,ABF532 自2015/05/13起,為改善色差原液黏度降至80秒。 (RMK00321) . 塗裝室調整黏度時請注意原液黏度80" (RMK00321) . 【品檢】水痕允許距板邊40mm內 (RMK00348) . 【品檢】每個母鋼最後分切的尾板需量測板形,NG送RCL切除(鍍鋅內圈捲軸效應產生的邊波) (RMK00348) . 【品檢】背面漆更換時須測試發泡試驗 *色碼(含正、背面)更換時需要測試RoHS (RMK00348) . 【品檢】A4保留試片裁切後請留下並貼標籤給LAB進行發泡測試 (RMK00348) . 因進位問題 BYF71 9u 手動計算 170.1基本檔設定170，批次檔電腦自動進位為175。于此聲明生產與相關檢測 塗佈量以170 為標準 (RMK00466) . 【捲取】注意！本單為直立式包裝。禁用STAGGER捲取送包裝！送RCL重處理例外。 (RMK00512) | 訂單:2504DFD010/001 CC2 <生產備註> 事項如下 . 塗裝請使用無毒專用設備(回流管.PUMP........). (RMK00050) . 注意前處理相關設備,清潔與更換以防污染. (RMK00050) . 品檢剪切例行A4保留試片剩餘部份請暫留並貼標籤給LAB測試發泡. (RMK00050) . 20120627晨會決議 CC2生產 PPGI 時請使用表調 (RMK00191) . ★品檢注意！JIS&CNS 訂單必須每滿50噸一定要再做一次TEST (RMK00259) . ★注意！AYF632,ABF522,ABF532 自2015/05/13起,為改善色差原液黏度降至80秒。 (RMK00321) . 塗裝室調整黏度時請注意原液黏度80" (RMK00321) . 【品檢】水痕允許距板邊40mm內 (RMK00348) . 【品檢】每個母鋼最後分切的尾板需量測板形,NG送RCL切除(鍍鋅內圈捲軸效應產生的邊波) (RMK00348) . 【品檢】背面漆更換時須測試發泡試驗 *色碼(含正、背面)更換時需要測試RoHS (RMK00348) . 【品檢】A4保留試片裁切後請留下並貼標籤給LAB進行發泡測試 (RMK00348) . 因進位問題 BYF71 9u 手動計算 170.1基本檔設定170，批次檔電腦自動進位為175。于此聲明生產與相關檢測 塗佈量以170 為標準 (RMK00466) . 【捲取】注意！本單為直立式包裝。禁用STAGGER捲取送包裝！送RCL重處理例外。 (RMK00512) | 訂單:2504DFD010/001 RCL <生產備註> 事項如下 . 【捲取】注意！本單為直立式包裝。禁用STAGGER捲取送包裝！送RCL重處理例外。 (RMK00512) | 訂單:2504DFD010/001 CCPK 無 <生產備註> 事項 | 訂單:2504DFD010/001 CGQC <品檢備註> 事項如下 . 弓形度≦8MM/300MM 中波高≦2.5MM 邊波高≦3MM 急峻度≦0.6%. (RMK00050) | 訂單:2504DFD010/001 CCQC <品檢備註> 事項如下 . 品檢剪切例行A4保留試片剩餘部份請暫留並貼標籤給LAB測試發泡. (RMK00050) . ★品檢注意！JIS&CNS 訂單必須每滿50噸一定要再做一次TEST (RMK00259) . 【品檢】水痕允許距板邊40mm內 (RMK00348) . 【品檢】每個母鋼最後分切的尾板需量測板形,NG送RCL切除(鍍鋅內圈捲軸效應產生的邊波) (RMK00348) . 【品檢】背面漆更換時須測試發泡試驗 *色碼(含正、背面)更換時需要測試RoHS (RMK00348) . 【品檢】A4保留試片裁切後請留下並貼標籤給LAB進行發泡測試 (RMK00348) . 因進位問題 BYF71 9u 手動計算 170.1基本檔設定170，批次檔電腦自動進位為175。于此聲明生產與相關檢測 塗佈量以170 為標準 (RMK00466) . 【捲取】注意！本單為直立式包裝。禁用STAGGER捲取送包裝！送RCL重處理例外。 (RMK00512) | 訂單:2504DFD010/001 TOL 無 <生產備註> 事項 |  | 訂單 2504DFD010/001 修改記錄如下: 20250318 10:53:39 (93025) 退火碼: >> S1, 用途碼: >> CIC001, 背面標示: >> S000, 訂單背面顏色(五碼): >> BYF71, 背面漆膜厚: >> NOM, 背面漆塗漆型式幾塗幾烤: >> 1, 鉻酸鹽: >> Z, 訂單厚度: >> 0.326, 訂單重: >> 15, 重量容許率(下限): >> 10, 重量容許率(上限): >> 10, 訂單寬度: >> 780, 鍍製方式: >> BC, 鋼捲內徑: >> 508, 鋼捲下限重: >> 3, 鋼捲上限重: >> 5, 壓花條件碼: >> -, 表面花紋: >> Z, GL鋅花要求下限: >> 0, GL鋅花要求上限: >> 0, 綠色識別碼: >> R1, 印刷輥號: >> -, 產品代碼: >> PPGI, 皮膜碼: >> -, 單位別: >> M, 油品種類: >> Z, 塗油量: >> Z, 包裝代碼: >> D7 , 保護膜碼: >> -, 客戶試片取樣型式: >> -, 調質碼: >> S, 套筒碼: >> E , 規格: >> CGCC-10, 製造標準: >> CNS, 表面處理劑種類: >> Z, 表面處理劑塗佈量: >> Z, 伸長率測試: >> N, 硬度測試碼: >> N, 抗拉強度測試: >> N, 降伏強度測試: >> N, 厚度變異: >> -2.4, 訂單正面顏色(五碼): >> ABF52, 正面漆膜厚: >> 25, 正面漆塗漆型式幾塗幾烤: >> 2, 修邊碼: >> Y, 重量碼: >> AW, 鋼捲捲向: >> O, 鍍層碼: >> Z08, | H:厚度偏薄
PPGI | 2504DFD011/001 |  | 1. 部分大陸料含B元素超過CNS規範管制，故請原料CNS規範之訂單不要配大陸料 (OFP00684)-{.不符.} | 1. 訂單若有厚度變異，冷軋厚度公差比照烤漆計算公式 , 但最小為 1/2 公差做設定 (OFP00254)-{.不符.} 2. "偏薄要求訂單" 鍍後厚度減 鍍後厚度下限需大於 0.02 MM,以免發生厚度不足狀況 (OFP00369)-{.不符.} 3. 【提醒】！本單為直立式包裝，嚴禁鍍鋅或烤漆後以STAGGER捲取 (OFP00451)-{.不符.} 4. 部分大陸料含B元素超過CNS規範管制，故請原料CNS規範之訂單不要配大陸料 (OFP00684)-{.不符.} | 訂單:2504DFD011/001 CPL <生產備註> 事項如下 . 除HGI/ HGL 訂單邊緣不噴油. 其餘皆側緣噴油 (RMK00285) | 訂單:2504DFD011/001 CR1 <生產備註> 事項如下 . 每組工輥生產之第一顆鋼捲, 檢查振動輥痕或砂輪痕 (RMK00307) | 訂單:2504DFD011/001 CR2 <生產備註> 事項如下 . 每組工輥生產之第一顆鋼捲, 檢查振動輥痕或砂輪痕 (RMK00307) | 訂單:2504DFD011/001 CG1 <生產備註> 事項如下 . SKP:下工輥RA:0.5-0.8,上工輥RA:0.5-0.8,EL:2.0±0.5%, (RMK00050) . 弓形度≦8MM/300MM 中波高≦2.5MM 邊波高≦3MM 急峻度≦0.6%. (RMK00050) . 刷輥須持續使用,並記得要噴水. (RMK00050) . TENSION LEVELLER:EL%≦0.2%,控制C-ROLL及L-ROLL來調整弓形度. (RMK00050) | 訂單:2504DFD011/001 CG2 <生產備註> 事項如下 . SKP:下工輥RA:0.5-0.8,上工輥RA:0.5-0.8,EL:2.0±0.5%, (RMK00050) . 弓形度≦8MM/300MM 中波高≦2.5MM 邊波高≦3MM 急峻度≦0.6%. (RMK00050) . 刷輥須持續使用,並記得要噴水. (RMK00050) . TENSION LEVELLER:EL%≦0.2%,控制C-ROLL及L-ROLL來調整弓形度. (RMK00050) | 訂單:2504DFD011/001 CC1 <生產備註> 事項如下 . 塗裝請使用無毒專用設備(回流管.PUMP........). (RMK00050) . 注意前處理相關設備,清潔與更換以防污染. (RMK00050) . 品檢剪切例行A4保留試片剩餘部份請暫留並貼標籤給LAB測試發泡. (RMK00050) . ★品檢注意！JIS&CNS 訂單必須每滿50噸一定要再做一次TEST (RMK00259) . 【品檢】水痕允許距板邊40mm內 (RMK00348) . 【品檢】每個母鋼最後分切的尾板需量測板形,NG送RCL切除(鍍鋅內圈捲軸效應產生的邊波) (RMK00348) . 【品檢】背面漆更換時須測試發泡試驗 *色碼(含正、背面)更換時需要測試RoHS (RMK00348) . 【品檢】A4保留試片裁切後請留下並貼標籤給LAB進行發泡測試 (RMK00348) . 因進位問題 BYF71 9u 手動計算 170.1基本檔設定170，批次檔電腦自動進位為175。于此聲明生產與相關檢測 塗佈量以170 為標準 (RMK00466) . 【捲取】注意！本單為直立式包裝。禁用STAGGER捲取送包裝！送RCL重處理例外。 (RMK00512) . 【抽氣量】白色系在CC1生產時,FINISH抽氣量請設定250,如生產中發生色差b值異常升高,請股長再加大抽氣量因應 (RMK00560) | 訂單:2504DFD011/001 CC2 <生產備註> 事項如下 . 塗裝請使用無毒專用設備(回流管.PUMP........). (RMK00050) . 注意前處理相關設備,清潔與更換以防污染. (RMK00050) . 品檢剪切例行A4保留試片剩餘部份請暫留並貼標籤給LAB測試發泡. (RMK00050) . 20120627晨會決議 CC2生產 PPGI 時請使用表調 (RMK00191) . ★品檢注意！JIS&CNS 訂單必須每滿50噸一定要再做一次TEST (RMK00259) . 【品檢】水痕允許距板邊40mm內 (RMK00348) . 【品檢】每個母鋼最後分切的尾板需量測板形,NG送RCL切除(鍍鋅內圈捲軸效應產生的邊波) (RMK00348) . 【品檢】背面漆更換時須測試發泡試驗 *色碼(含正、背面)更換時需要測試RoHS (RMK00348) . 【品檢】A4保留試片裁切後請留下並貼標籤給LAB進行發泡測試 (RMK00348) . 因進位問題 BYF71 9u 手動計算 170.1基本檔設定170，批次檔電腦自動進位為175。于此聲明生產與相關檢測 塗佈量以170 為標準 (RMK00466) . 【捲取】注意！本單為直立式包裝。禁用STAGGER捲取送包裝！送RCL重處理例外。 (RMK00512) . 【抽氣量】白色系在CC1生產時,FINISH抽氣量請設定250,如生產中發生色差b值異常升高,請股長再加大抽氣量因應 (RMK00560) | 訂單:2504DFD011/001 RCL <生產備註> 事項如下 . 【捲取】注意！本單為直立式包裝。禁用STAGGER捲取送包裝！送RCL重處理例外。 (RMK00512) | 訂單:2504DFD011/001 CCPK 無 <生產備註> 事項 | 訂單:2504DFD011/001 CGQC <品檢備註> 事項如下 . 弓形度≦8MM/300MM 中波高≦2.5MM 邊波高≦3MM 急峻度≦0.6%. (RMK00050) | 訂單:2504DFD011/001 CCQC <品檢備註> 事項如下 . 品檢剪切例行A4保留試片剩餘部份請暫留並貼標籤給LAB測試發泡. (RMK00050) . ★品檢注意！JIS&CNS 訂單必須每滿50噸一定要再做一次TEST (RMK00259) . 【品檢】水痕允許距板邊40mm內 (RMK00348) . 【品檢】每個母鋼最後分切的尾板需量測板形,NG送RCL切除(鍍鋅內圈捲軸效應產生的邊波) (RMK00348) . 【品檢】背面漆更換時須測試發泡試驗 *色碼(含正、背面)更換時需要測試RoHS (RMK00348) . 【品檢】A4保留試片裁切後請留下並貼標籤給LAB進行發泡測試 (RMK00348) . 因進位問題 BYF71 9u 手動計算 170.1基本檔設定170，批次檔電腦自動進位為175。于此聲明生產與相關檢測 塗佈量以170 為標準 (RMK00466) . 【捲取】注意！本單為直立式包裝。禁用STAGGER捲取送包裝！送RCL重處理例外。 (RMK00512) | 訂單:2504DFD011/001 TOL 無 <生產備註> 事項 |  | 訂單 2504DFD011/001 修改記錄如下: 20250318 10:56:59 (93025) 退火碼: >> S1, 用途碼: >> CIC001, 背面標示: >> S000, 訂單背面顏色(五碼): >> BYF71, 背面漆膜厚: >> NOM, 背面漆塗漆型式幾塗幾烤: >> 1, 鉻酸鹽: >> Z, 訂單厚度: >> 0.326, 訂單重: >> 15, 重量容許率(下限): >> 10, 重量容許率(上限): >> 10, 訂單寬度: >> 780, 鍍製方式: >> BC, 鋼捲內徑: >> 508, 鋼捲下限重: >> 3, 鋼捲上限重: >> 5, 壓花條件碼: >> -, 表面花紋: >> Z, GL鋅花要求下限: >> 0, GL鋅花要求上限: >> 0, 綠色識別碼: >> R1, 印刷輥號: >> -, 產品代碼: >> PPGI, 皮膜碼: >> -, 單位別: >> M, 油品種類: >> Z, 塗油量: >> Z, 包裝代碼: >> D7 , 保護膜碼: >> -, 客戶試片取樣型式: >> -, 調質碼: >> S, 套筒碼: >> E , 規格: >> CGCC-10, 製造標準: >> CNS, 表面處理劑種類: >> Z, 表面處理劑塗佈量: >> Z, 伸長率測試: >> N, 硬度測試碼: >> N, 抗拉強度測試: >> N, 降伏強度測試: >> N, 厚度變異: >> -2.4, 訂單正面顏色(五碼): >> AWF54, 正面漆膜厚: >> 25, 正面漆塗漆型式幾塗幾烤: >> 2, 修邊碼: >> Y, 重量碼: >> AW, 鋼捲捲向: >> O, 鍍層碼: >> Z08, | H:厚度偏薄
PPGI | 2504DFD012/001 |  | 1. 部分大陸料含B元素超過CNS規範管制，故請原料CNS規範之訂單不要配大陸料 (OFP00684)-{.不符.} | 1. 訂單若有厚度變異，冷軋厚度公差比照烤漆計算公式 , 但最小為 1/2 公差做設定 (OFP00254)-{.不符.} 2. "偏薄要求訂單" 鍍後厚度減 鍍後厚度下限需大於 0.02 MM,以免發生厚度不足狀況 (OFP00369)-{.不符.} 3. 【提醒】！本單為直立式包裝，嚴禁鍍鋅或烤漆後以STAGGER捲取 (OFP00451)-{.不符.} 4. 部分大陸料含B元素超過CNS規範管制，故請原料CNS規範之訂單不要配大陸料 (OFP00684)-{.不符.} | 訂單:2504DFD012/001 CPL <生產備註> 事項如下 . 除HGI/ HGL 訂單邊緣不噴油. 其餘皆側緣噴油 (RMK00285) | 訂單:2504DFD012/001 CR1 <生產備註> 事項如下 . 每組工輥生產之第一顆鋼捲, 檢查振動輥痕或砂輪痕 (RMK00307) | 訂單:2504DFD012/001 CR2 <生產備註> 事項如下 . 每組工輥生產之第一顆鋼捲, 檢查振動輥痕或砂輪痕 (RMK00307) | 訂單:2504DFD012/001 CG1 <生產備註> 事項如下 . SKP:下工輥RA:0.5-0.8,上工輥RA:0.5-0.8,EL:2.0±0.5%, (RMK00050) . 弓形度≦8MM/300MM 中波高≦2.5MM 邊波高≦3MM 急峻度≦0.6%. (RMK00050) . 刷輥須持續使用,並記得要噴水. (RMK00050) . TENSION LEVELLER:EL%≦0.2%,控制C-ROLL及L-ROLL來調整弓形度. (RMK00050) | 訂單:2504DFD012/001 CG2 <生產備註> 事項如下 . SKP:下工輥RA:0.5-0.8,上工輥RA:0.5-0.8,EL:2.0±0.5%, (RMK00050) . 弓形度≦8MM/300MM 中波高≦2.5MM 邊波高≦3MM 急峻度≦0.6%. (RMK00050) . 刷輥須持續使用,並記得要噴水. (RMK00050) . TENSION LEVELLER:EL%≦0.2%,控制C-ROLL及L-ROLL來調整弓形度. (RMK00050) | 訂單:2504DFD012/001 CC1 <生產備註> 事項如下 . 塗裝請使用無毒專用設備(回流管.PUMP........). (RMK00050) . 注意前處理相關設備,清潔與更換以防污染. (RMK00050) . 品檢剪切例行A4保留試片剩餘部份請暫留並貼標籤給LAB測試發泡. (RMK00050) . ★品檢注意！JIS&CNS 訂單必須每滿50噸一定要再做一次TEST (RMK00259) . ★注意！AYF632,ABF522,ABF532 自2015/05/13起,為改善色差原液黏度降至80秒。 (RMK00321) . 塗裝室調整黏度時請注意原液黏度80" (RMK00321) . 【品檢】水痕允許距板邊40mm內 (RMK00348) . 【品檢】每個母鋼最後分切的尾板需量測板形,NG送RCL切除(鍍鋅內圈捲軸效應產生的邊波) (RMK00348) . 【品檢】背面漆更換時須測試發泡試驗 *色碼(含正、背面)更換時需要測試RoHS (RMK00348) . 【品檢】A4保留試片裁切後請留下並貼標籤給LAB進行發泡測試 (RMK00348) . 因進位問題 BYF71 9u 手動計算 170.1基本檔設定170，批次檔電腦自動進位為175。于此聲明生產與相關檢測 塗佈量以170 為標準 (RMK00466) . 【捲取】注意！本單為直立式包裝。禁用STAGGER捲取送包裝！送RCL重處理例外。 (RMK00512) | 訂單:2504DFD012/001 CC2 <生產備註> 事項如下 . 塗裝請使用無毒專用設備(回流管.PUMP........). (RMK00050) . 注意前處理相關設備,清潔與更換以防污染. (RMK00050) . 品檢剪切例行A4保留試片剩餘部份請暫留並貼標籤給LAB測試發泡. (RMK00050) . 20120627晨會決議 CC2生產 PPGI 時請使用表調 (RMK00191) . ★品檢注意！JIS&CNS 訂單必須每滿50噸一定要再做一次TEST (RMK00259) . ★注意！AYF632,ABF522,ABF532 自2015/05/13起,為改善色差原液黏度降至80秒。 (RMK00321) . 塗裝室調整黏度時請注意原液黏度80" (RMK00321) . 【品檢】水痕允許距板邊40mm內 (RMK00348) . 【品檢】每個母鋼最後分切的尾板需量測板形,NG送RCL切除(鍍鋅內圈捲軸效應產生的邊波) (RMK00348) . 【品檢】背面漆更換時須測試發泡試驗 *色碼(含正、背面)更換時需要測試RoHS (RMK00348) . 【品檢】A4保留試片裁切後請留下並貼標籤給LAB進行發泡測試 (RMK00348) . 因進位問題 BYF71 9u 手動計算 170.1基本檔設定170，批次檔電腦自動進位為175。于此聲明生產與相關檢測 塗佈量以170 為標準 (RMK00466) . 【捲取】注意！本單為直立式包裝。禁用STAGGER捲取送包裝！送RCL重處理例外。 (RMK00512) | 訂單:2504DFD012/001 RCL <生產備註> 事項如下 . 【捲取】注意！本單為直立式包裝。禁用STAGGER捲取送包裝！送RCL重處理例外。 (RMK00512) | 訂單:2504DFD012/001 CCPK 無 <生產備註> 事項 | 訂單:2504DFD012/001 CGQC <品檢備註> 事項如下 . 弓形度≦8MM/300MM 中波高≦2.5MM 邊波高≦3MM 急峻度≦0.6%. (RMK00050) | 訂單:2504DFD012/001 CCQC <品檢備註> 事項如下 . 品檢剪切例行A4保留試片剩餘部份請暫留並貼標籤給LAB測試發泡. (RMK00050) . ★品檢注意！JIS&CNS 訂單必須每滿50噸一定要再做一次TEST (RMK00259) . 【品檢】水痕允許距板邊40mm內 (RMK00348) . 【品檢】每個母鋼最後分切的尾板需量測板形,NG送RCL切除(鍍鋅內圈捲軸效應產生的邊波) (RMK00348) . 【品檢】背面漆更換時須測試發泡試驗 *色碼(含正、背面)更換時需要測試RoHS (RMK00348) . 【品檢】A4保留試片裁切後請留下並貼標籤給LAB進行發泡測試 (RMK00348) . 因進位問題 BYF71 9u 手動計算 170.1基本檔設定170，批次檔電腦自動進位為175。于此聲明生產與相關檢測 塗佈量以170 為標準 (RMK00466) . 【捲取】注意！本單為直立式包裝。禁用STAGGER捲取送包裝！送RCL重處理例外。 (RMK00512) | 訂單:2504DFD012/001 TOL 無 <生產備註> 事項 |  | 訂單 2504DFD012/001 修改記錄如下: 20250318 11:00:44 (93025) 退火碼: >> S1, 用途碼: >> CIC001, 背面標示: >> S000, 訂單背面顏色(五碼): >> BYF71, 背面漆膜厚: >> NOM, 背面漆塗漆型式幾塗幾烤: >> 1, 鉻酸鹽: >> Z, 訂單厚度: >> 0.326, 訂單重: >> 15, 重量容許率(下限): >> 10, 重量容許率(上限): >> 10, 訂單寬度: >> 715, 鍍製方式: >> BC, 鋼捲內徑: >> 508, 鋼捲下限重: >> 3, 鋼捲上限重: >> 5, 壓花條件碼: >> -, 表面花紋: >> Z, GL鋅花要求下限: >> 0, GL鋅花要求上限: >> 0, 綠色識別碼: >> R1, 印刷輥號: >> -, 產品代碼: >> PPGI, 皮膜碼: >> -, 單位別: >> M, 油品種類: >> Z, 塗油量: >> Z, 包裝代碼: >> D7 , 保護膜碼: >> -, 客戶試片取樣型式: >> -, 調質碼: >> S, 套筒碼: >> E , 規格: >> CGCC-10, 製造標準: >> CNS, 表面處理劑種類: >> Z, 表面處理劑塗佈量: >> Z, 伸長率測試: >> N, 硬度測試碼: >> N, 抗拉強度測試: >> N, 降伏強度測試: >> N, 厚度變異: >> -2.4, 訂單正面顏色(五碼): >> AYF63, 正面漆膜厚: >> 25, 正面漆塗漆型式幾塗幾烤: >> 2, 修邊碼: >> Y, 重量碼: >> AW, 鋼捲捲向: >> O, 鍍層碼: >> Z08, | H:厚度偏薄
PPGI | 2504DFD015/001 |  | 1. 部分大陸料含B元素超過CNS規範管制，故請原料CNS規範之訂單不要配大陸料 (OFP00684)-{.不符.} | 1. 訂單若有厚度變異，冷軋厚度公差比照烤漆計算公式 , 但最小為 1/2 公差做設定 (OFP00254)-{.不符.} 2. "偏薄要求訂單" 鍍後厚度減 鍍後厚度下限需大於 0.02 MM,以免發生厚度不足狀況 (OFP00369)-{.不符.} 3. 【提醒】！本單為直立式包裝，嚴禁鍍鋅或烤漆後以STAGGER捲取 (OFP00451)-{.不符.} 4. 部分大陸料含B元素超過CNS規範管制，故請原料CNS規範之訂單不要配大陸料 (OFP00684)-{.不符.} | 訂單:2504DFD015/001 CPL <生產備註> 事項如下 . 除HGI/ HGL 訂單邊緣不噴油. 其餘皆側緣噴油 (RMK00285) | 訂單:2504DFD015/001 CR1 <生產備註> 事項如下 . 每組工輥生產之第一顆鋼捲, 檢查振動輥痕或砂輪痕 (RMK00307) | 訂單:2504DFD015/001 CR2 <生產備註> 事項如下 . 每組工輥生產之第一顆鋼捲, 檢查振動輥痕或砂輪痕 (RMK00307) | 訂單:2504DFD015/001 CG1 <生產備註> 事項如下 . SKP:下工輥RA:0.5-0.8,上工輥RA:0.5-0.8,EL:2.0±0.5%, (RMK00050) . 弓形度≦8MM/300MM 中波高≦2.5MM 邊波高≦3MM 急峻度≦0.6%. (RMK00050) . 刷輥須持續使用,並記得要噴水. (RMK00050) . TENSION LEVELLER:EL%≦0.2%,控制C-ROLL及L-ROLL來調整弓形度. (RMK00050) | 訂單:2504DFD015/001 CG2 <生產備註> 事項如下 . SKP:下工輥RA:0.5-0.8,上工輥RA:0.5-0.8,EL:2.0±0.5%, (RMK00050) . 弓形度≦8MM/300MM 中波高≦2.5MM 邊波高≦3MM 急峻度≦0.6%. (RMK00050) . 刷輥須持續使用,並記得要噴水. (RMK00050) . TENSION LEVELLER:EL%≦0.2%,控制C-ROLL及L-ROLL來調整弓形度. (RMK00050) | 訂單:2504DFD015/001 CC1 <生產備註> 事項如下 . 塗裝請使用無毒專用設備(回流管.PUMP........). (RMK00050) . 注意前處理相關設備,清潔與更換以防污染. (RMK00050) . 品檢剪切例行A4保留試片剩餘部份請暫留並貼標籤給LAB測試發泡. (RMK00050) . ★品檢注意！JIS&CNS 訂單必須每滿50噸一定要再做一次TEST (RMK00259) . 【品檢】水痕允許距板邊40mm內 (RMK00348) . 【品檢】每個母鋼最後分切的尾板需量測板形,NG送RCL切除(鍍鋅內圈捲軸效應產生的邊波) (RMK00348) . 【品檢】背面漆更換時須測試發泡試驗 *色碼(含正、背面)更換時需要測試RoHS (RMK00348) . 【品檢】A4保留試片裁切後請留下並貼標籤給LAB進行發泡測試 (RMK00348) . 因進位問題 BYF71 9u 手動計算 170.1基本檔設定170，批次檔電腦自動進位為175。于此聲明生產與相關檢測 塗佈量以170 為標準 (RMK00466) . 【捲取】注意！本單為直立式包裝。禁用STAGGER捲取送包裝！送RCL重處理例外。 (RMK00512) | 訂單:2504DFD015/001 CC2 <生產備註> 事項如下 . 塗裝請使用無毒專用設備(回流管.PUMP........). (RMK00050) . 注意前處理相關設備,清潔與更換以防污染. (RMK00050) . 品檢剪切例行A4保留試片剩餘部份請暫留並貼標籤給LAB測試發泡. (RMK00050) . 20120627晨會決議 CC2生產 PPGI 時請使用表調 (RMK00191) . ★品檢注意！JIS&CNS 訂單必須每滿50噸一定要再做一次TEST (RMK00259) . 【品檢】水痕允許距板邊40mm內 (RMK00348) . 【品檢】每個母鋼最後分切的尾板需量測板形,NG送RCL切除(鍍鋅內圈捲軸效應產生的邊波) (RMK00348) . 【品檢】背面漆更換時須測試發泡試驗 *色碼(含正、背面)更換時需要測試RoHS (RMK00348) . 【品檢】A4保留試片裁切後請留下並貼標籤給LAB進行發泡測試 (RMK00348) . 因進位問題 BYF71 9u 手動計算 170.1基本檔設定170，批次檔電腦自動進位為175。于此聲明生產與相關檢測 塗佈量以170 為標準 (RMK00466) . 【捲取】注意！本單為直立式包裝。禁用STAGGER捲取送包裝！送RCL重處理例外。 (RMK00512) | 訂單:2504DFD015/001 RCL <生產備註> 事項如下 . 【捲取】注意！本單為直立式包裝。禁用STAGGER捲取送包裝！送RCL重處理例外。 (RMK00512) | 訂單:2504DFD015/001 CCPK 無 <生產備註> 事項 | 訂單:2504DFD015/001 CGQC <品檢備註> 事項如下 . 弓形度≦8MM/300MM 中波高≦2.5MM 邊波高≦3MM 急峻度≦0.6%. (RMK00050) | 訂單:2504DFD015/001 CCQC <品檢備註> 事項如下 . 品檢剪切例行A4保留試片剩餘部份請暫留並貼標籤給LAB測試發泡. (RMK00050) . ★品檢注意！JIS&CNS 訂單必須每滿50噸一定要再做一次TEST (RMK00259) . 【品檢】水痕允許距板邊40mm內 (RMK00348) . 【品檢】每個母鋼最後分切的尾板需量測板形,NG送RCL切除(鍍鋅內圈捲軸效應產生的邊波) (RMK00348) . 【品檢】背面漆更換時須測試發泡試驗 *色碼(含正、背面)更換時需要測試RoHS (RMK00348) . 【品檢】A4保留試片裁切後請留下並貼標籤給LAB進行發泡測試 (RMK00348) . 因進位問題 BYF71 9u 手動計算 170.1基本檔設定170，批次檔電腦自動進位為175。于此聲明生產與相關檢測 塗佈量以170 為標準 (RMK00466) . 【捲取】注意！本單為直立式包裝。禁用STAGGER捲取送包裝！送RCL重處理例外。 (RMK00512) | 訂單:2504DFD015/001 TOL 無 <生產備註> 事項 |  | 訂單 2504DFD015/001 修改記錄如下: 20250319 10:59:41 (93025) 退火碼: >> S1, 用途碼: >> CIC001, 背面標示: >> S000, 訂單背面顏色(五碼): >> BYF71, 背面漆膜厚: >> NOM, 背面漆塗漆型式幾塗幾烤: >> 1, 鉻酸鹽: >> Z, 訂單厚度: >> 0.426, 訂單重: >> 15, 重量容許率(下限): >> 10, 重量容許率(上限): >> 10, 訂單寬度: >> 700, 鍍製方式: >> BC, 鋼捲內徑: >> 508, 鋼捲下限重: >> 3, 鋼捲上限重: >> 5, 壓花條件碼: >> -, 表面花紋: >> Z, GL鋅花要求下限: >> 0, GL鋅花要求上限: >> 0, 綠色識別碼: >> R1, 印刷輥號: >> -, 產品代碼: >> PPGI, 皮膜碼: >> -, 單位別: >> M, 油品種類: >> Z, 塗油量: >> Z, 包裝代碼: >> D7 , 保護膜碼: >> -, 客戶試片取樣型式: >> -, 調質碼: >> S, 套筒碼: >> E , 規格: >> CGCC-10, 製造標準: >> CNS, 表面處理劑種類: >> Z, 表面處理劑塗佈量: >> Z, 伸長率測試: >> N, 硬度測試碼: >> N, 抗拉強度測試: >> N, 降伏強度測試: >> N, 厚度變異: >> -2.4, 訂單正面顏色(五碼): >> AYF14, 正面漆膜厚: >> 25, 正面漆塗漆型式幾塗幾烤: >> 2, 修邊碼: >> Y, 重量碼: >> AW, 鋼捲捲向: >> O, 鍍層碼: >> Z08, | H:厚度偏薄
PPGL | 2504DFD017/001 |  | 1. 部分大陸料含B元素超過CNS規範管制，故請原料CNS規範之訂單不要配大陸料 (OFP00684)-{.不符.} | 1. 訂單若有厚度變異，冷軋厚度公差比照烤漆計算公式 , 但最小為 1/2 公差做設定 (OFP00254)-{.不符.} 2. "偏薄要求訂單" 鍍後厚度減 鍍後厚度下限需大於 0.02 MM,以免發生厚度不足狀況 (OFP00369)-{.不符.} 3. 部分大陸料含B元素超過CNS規範管制，故請原料CNS規範之訂單不要配大陸料 (OFP00684)-{.不符.} | 訂單:2504DFD017/001 CPL <生產備註> 事項如下 . 除HGI/ HGL 訂單邊緣不噴油. 其餘皆側緣噴油 (RMK00285) | 訂單:2504DFD017/001 CR1 <生產備註> 事項如下 . 完軋寬度超出管制值上限≦2mm時,冷軋繼續生產並填寫品質異常通報單給鍍鋅線,以便調整張力與板溫 (RMK00278) | 訂單:2504DFD017/001 CR2 <生產備註> 事項如下 . 完軋寬度超出管制值上限≦2mm時,冷軋繼續生產並填寫品質異常通報單給鍍鋅線,以便調整張力與板溫 (RMK00278) | 訂單:2504DFD017/001 CG1 <生產備註> 事項如下 . 平板類,鍍鋅生產時SKIN PASS & T/L 請依據鍍鋅標準規定生產 (RMK00100) . 鍍鋅表面不可有鋅痕、壓痕、凹陷、及刮傷 、應變痕等。 (RMK00100) . 出口鋼捲盤捲後目視不允許有鼓起. (RMK00100) | 訂單:2504DFD017/001 CG2 <生產備註> 事項如下 . 平板類,鍍鋅生產時SKIN PASS & T/L 請依據鍍鋅標準規定生產 (RMK00100) . 鍍鋅表面不可有鋅痕、壓痕、凹陷、及刮傷 、應變痕等。 (RMK00100) . 出口鋼捲盤捲後目視不允許有鼓起. (RMK00100) | 訂單:2504DFD017/001 CC1 <生產備註> 事項如下 . 1.本單若塗裝背面漆一律改為REVERSE COATING 例外訂單如下敘述 (RMK00163) . 2.例外訂單為R字頭超低光澤與PVDF (＞25μ)，背面漆可改 NATURE COATING，但搭配底漆避免遮蓋性不佳 (RMK00163) . ★品檢注意！JIS&CNS 訂單必須每滿50噸一定要再做一次TEST (RMK00259) . 【抽氣量】白色系在CC1生產時,FINISH抽氣量請設定250,如生產中發生色差b值異常升高,請股長再加大抽氣量因應 (RMK00560) | 訂單:2504DFD017/001 CC2 <生產備註> 事項如下 . 1.本單若塗裝背面漆一律改為REVERSE COATING 例外訂單如下敘述 (RMK00163) . 2.例外訂單為R字頭超低光澤與PVDF (＞25μ)，背面漆可改 NATURE COATING，但搭配底漆避免遮蓋性不佳 (RMK00163) . ★品檢注意！JIS&CNS 訂單必須每滿50噸一定要再做一次TEST (RMK00259) . 【抽氣量】白色系在CC1生產時,FINISH抽氣量請設定250,如生產中發生色差b值異常升高,請股長再加大抽氣量因應 (RMK00560) | 訂單:2504DFD017/001 RCL 無 <生產備註> 事項 | 訂單:2504DFD017/001 CCPK 無 <生產備註> 事項 | 訂單:2504DFD017/001 CGQC 無 <品檢備註> 事項 | 訂單:2504DFD017/001 CCQC <品檢備註> 事項如下 . 1.本單若塗裝背面漆一律改為REVERSE COATING 例外訂單如下敘述 (RMK00163) . 2.例外訂單為R字頭超低光澤與PVDF (＞25μ)，背面漆可改 NATURE COATING，但搭配底漆避免遮蓋性不佳 (RMK00163) . ★品檢注意！JIS&CNS 訂單必須每滿50噸一定要再做一次TEST (RMK00259) | 訂單:2504DFD017/001 TOL 無 <生產備註> 事項 |  | 訂單 2504DFD017/001 修改記錄如下: 20250320 15:07:27 (24025) 退火碼: >> S1, 用途碼: >> CIA008, 背面標示: >> C814, 訂單背面顏色(五碼): >> BW73Y, 背面漆膜厚: >> 12.5, 背面漆塗漆型式幾塗幾烤: >> 2, 鉻酸鹽: >> Z, 訂單厚度: >> 0.52, 訂單重: >> 30, 重量容許率(下限): >> 10, 重量容許率(上限): >> 10, 訂單寬度: >> 914, 鍍製方式: >> AC, 鋼捲內徑: >> 508, 鋼捲下限重: >> 3, 鋼捲上限重: >> 5, 壓花條件碼: >> -, 表面花紋: >> R, 綠色識別碼: >> -, 印刷輥號: >> -, 產品代碼: >> PPGL, 皮膜碼: >> -, 單位別: >> M, 油品種類: >> Z, 塗油量: >> Z, 包裝代碼: >> D2 , 保護膜碼: >> -, 客戶試片取樣型式: >> -, 調質碼: >> S, 套筒碼: >> R , 規格: >> CGLC400-20, 製造標準: >> CNS, 表面處理劑種類: >> Z, 表面處理劑塗佈量: >> Z, 伸長率測試: >> N, 硬度測試碼: >> N, 抗拉強度測試: >> N, 降伏強度測試: >> N, 厚度變異: >> -1.4, 訂單正面顏色(五碼): >> SW336, 正面漆膜厚: >> 25, 正面漆塗漆型式幾塗幾烤: >> 2, 修邊碼: >> Y, 重量碼: >> AW, 鋼捲捲向: >> I, 鍍層碼: >> AZ150, | H:厚度偏薄
PPGL | 2504DFD021/001 |  | 1. 部分大陸料含B元素超過CNS規範管制，故請原料CNS規範之訂單不要配大陸料 (OFP00684)-{.不符.} | 1. 訂單若有厚度變異，冷軋厚度公差比照烤漆計算公式 , 但最小為 1/2 公差做設定 (OFP00254)-{.不符.} 2. "偏薄要求訂單" 鍍後厚度減 鍍後厚度下限需大於 0.02 MM,以免發生厚度不足狀況 (OFP00369)-{.不符.} 3. 部分大陸料含B元素超過CNS規範管制，故請原料CNS規範之訂單不要配大陸料 (OFP00684)-{.不符.} | 訂單:2504DFD021/001 CPL <生產備註> 事項如下 . 除HGI/ HGL 訂單邊緣不噴油. 其餘皆側緣噴油 (RMK00285) | 訂單:2504DFD021/001 CR1 無 <生產備註> 事項 | 訂單:2504DFD021/001 CR2 無 <生產備註> 事項 | 訂單:2504DFD021/001 CG1 <生產備註> 事項如下 . 平板類,鍍鋅生產時SKIN PASS & T/L 請依據鍍鋅標準規定生產 (RMK00100) . 鍍鋅表面不可有鋅痕、壓痕、凹陷、及刮傷 、應變痕等。 (RMK00100) . 出口鋼捲盤捲後目視不允許有鼓起. (RMK00100) . 鍍層 AZ150 (含) 以上 , 鋅花等級 C~E 目標D，避免鋅花晶界明顯後續造成烤漆點狀未塗漆。 (RMK00565) | 訂單:2504DFD021/001 CG2 <生產備註> 事項如下 . 平板類,鍍鋅生產時SKIN PASS & T/L 請依據鍍鋅標準規定生產 (RMK00100) . 鍍鋅表面不可有鋅痕、壓痕、凹陷、及刮傷 、應變痕等。 (RMK00100) . 出口鋼捲盤捲後目視不允許有鼓起. (RMK00100) . 鍍層 AZ150 (含) 以上 , 鋅花等級 C~E 目標D，避免鋅花晶界明顯後續造成烤漆點狀未塗漆。 (RMK00565) | 訂單:2504DFD021/001 CC1 <生產備註> 事項如下 . 1.本單若塗裝背面漆一律改為REVERSE COATING 例外訂單如下敘述 (RMK00163) . 2.例外訂單為R字頭超低光澤與PVDF (＞25μ)，背面漆可改 NATURE COATING，但搭配底漆避免遮蓋性不佳 (RMK00163) . ★品檢注意！JIS&CNS 訂單必須每滿50噸一定要再做一次TEST (RMK00259) . 【抽氣量】白色系在CC1生產時,FINISH抽氣量請設定250,如生產中發生色差b值異常升高,請股長再加大抽氣量因應 (RMK00560) | 訂單:2504DFD021/001 CC2 <生產備註> 事項如下 . 1.本單若塗裝背面漆一律改為REVERSE COATING 例外訂單如下敘述 (RMK00163) . 2.例外訂單為R字頭超低光澤與PVDF (＞25μ)，背面漆可改 NATURE COATING，但搭配底漆避免遮蓋性不佳 (RMK00163) . ★品檢注意！JIS&CNS 訂單必須每滿50噸一定要再做一次TEST (RMK00259) . 【抽氣量】白色系在CC1生產時,FINISH抽氣量請設定250,如生產中發生色差b值異常升高,請股長再加大抽氣量因應 (RMK00560) | 訂單:2504DFD021/001 RCL 無 <生產備註> 事項 | 訂單:2504DFD021/001 CCPK 無 <生產備註> 事項 | 訂單:2504DFD021/001 CGQC <品檢備註> 事項如下 . 鍍層 AZ150 (含) 以上 , 鋅花等級 C~E 目標D，避免鋅花晶界明顯後續造成烤漆點狀未塗漆。 (RMK00565) | 訂單:2504DFD021/001 CCQC <品檢備註> 事項如下 . 1.本單若塗裝背面漆一律改為REVERSE COATING 例外訂單如下敘述 (RMK00163) . 2.例外訂單為R字頭超低光澤與PVDF (＞25μ)，背面漆可改 NATURE COATING，但搭配底漆避免遮蓋性不佳 (RMK00163) . ★品檢注意！JIS&CNS 訂單必須每滿50噸一定要再做一次TEST (RMK00259) | 訂單:2504DFD021/001 TOL 無 <生產備註> 事項 |  | 訂單 2504DFD021/001 修改記錄如下: 20250321 10:09:46 (93025) 退火碼: >> H2, 用途碼: >> CIA008, 背面標示: >> C814, 訂單背面顏色(五碼): >> BW73Y, 背面漆膜厚: >> 12.5, 背面漆塗漆型式幾塗幾烤: >> 2, 鉻酸鹽: >> Z, 訂單厚度: >> 0.52, 訂單重: >> 30, 重量容許率(下限): >> 10, 重量容許率(上限): >> 10, 訂單寬度: >> 1219, 鍍製方式: >> AC, 鋼捲內徑: >> 508, 鋼捲下限重: >> 3, 鋼捲上限重: >> 5, 壓花條件碼: >> -, 表面花紋: >> R, 綠色識別碼: >> -, 印刷輥號: >> -, 產品代碼: >> PPGL, 皮膜碼: >> -, 單位別: >> M, 油品種類: >> Z, 塗油量: >> Z, 包裝代碼: >> D2 , 保護膜碼: >> -, 客戶試片取樣型式: >> -, 調質碼: >> S, 套筒碼: >> R , 規格: >> CGLC570-20, 製造標準: >> CNS, 表面處理劑種類: >> Z, 表面處理劑塗佈量: >> Z, 伸長率測試: >> N, 硬度測試碼: >> N, 抗拉強度測試: >> N, 降伏強度測試: >> N, 厚度變異: >> -1.4, 訂單正面顏色(五碼): >> SW336, 正面漆膜厚: >> 25, 正面漆塗漆型式幾塗幾烤: >> 2, 修邊碼: >> Y, 重量碼: >> AW, 鋼捲捲向: >> I, 鍍層碼: >> AZ150, | H:厚度偏薄
PPGL | 2504DFD021/002 |  | 1. 部分大陸料含B元素超過CNS規範管制，故請原料CNS規範之訂單不要配大陸料 (OFP00684)-{.不符.} | 1. 訂單若有厚度變異，冷軋厚度公差比照烤漆計算公式 , 但最小為 1/2 公差做設定 (OFP00254)-{.不符.} 2. "偏薄要求訂單" 鍍後厚度減 鍍後厚度下限需大於 0.02 MM,以免發生厚度不足狀況 (OFP00369)-{.不符.} 3. 部分大陸料含B元素超過CNS規範管制，故請原料CNS規範之訂單不要配大陸料 (OFP00684)-{.不符.} | 訂單:2504DFD021/002 CPL <生產備註> 事項如下 . 除HGI/ HGL 訂單邊緣不噴油. 其餘皆側緣噴油 (RMK00285) | 訂單:2504DFD021/002 CR1 無 <生產備註> 事項 | 訂單:2504DFD021/002 CR2 無 <生產備註> 事項 | 訂單:2504DFD021/002 CG1 <生產備註> 事項如下 . 平板類,鍍鋅生產時SKIN PASS & T/L 請依據鍍鋅標準規定生產 (RMK00100) . 鍍鋅表面不可有鋅痕、壓痕、凹陷、及刮傷 、應變痕等。 (RMK00100) . 出口鋼捲盤捲後目視不允許有鼓起. (RMK00100) . 鍍層 AZ150 (含) 以上 , 鋅花等級 C~E 目標D，避免鋅花晶界明顯後續造成烤漆點狀未塗漆。 (RMK00565) | 訂單:2504DFD021/002 CG2 <生產備註> 事項如下 . 平板類,鍍鋅生產時SKIN PASS & T/L 請依據鍍鋅標準規定生產 (RMK00100) . 鍍鋅表面不可有鋅痕、壓痕、凹陷、及刮傷 、應變痕等。 (RMK00100) . 出口鋼捲盤捲後目視不允許有鼓起. (RMK00100) . 鍍層 AZ150 (含) 以上 , 鋅花等級 C~E 目標D，避免鋅花晶界明顯後續造成烤漆點狀未塗漆。 (RMK00565) | 訂單:2504DFD021/002 CC1 <生產備註> 事項如下 . 1.本單若塗裝背面漆一律改為REVERSE COATING 例外訂單如下敘述 (RMK00163) . 2.例外訂單為R字頭超低光澤與PVDF (＞25μ)，背面漆可改 NATURE COATING，但搭配底漆避免遮蓋性不佳 (RMK00163) . ★品檢注意！JIS&CNS 訂單必須每滿50噸一定要再做一次TEST (RMK00259) | 訂單:2504DFD021/002 CC2 <生產備註> 事項如下 . 1.本單若塗裝背面漆一律改為REVERSE COATING 例外訂單如下敘述 (RMK00163) . 2.例外訂單為R字頭超低光澤與PVDF (＞25μ)，背面漆可改 NATURE COATING，但搭配底漆避免遮蓋性不佳 (RMK00163) . ★品檢注意！JIS&CNS 訂單必須每滿50噸一定要再做一次TEST (RMK00259) | 訂單:2504DFD021/002 RCL 無 <生產備註> 事項 | 訂單:2504DFD021/002 CCPK 無 <生產備註> 事項 | 訂單:2504DFD021/002 CGQC <品檢備註> 事項如下 . 鍍層 AZ150 (含) 以上 , 鋅花等級 C~E 目標D，避免鋅花晶界明顯後續造成烤漆點狀未塗漆。 (RMK00565) | 訂單:2504DFD021/002 CCQC <品檢備註> 事項如下 . 1.本單若塗裝背面漆一律改為REVERSE COATING 例外訂單如下敘述 (RMK00163) . 2.例外訂單為R字頭超低光澤與PVDF (＞25μ)，背面漆可改 NATURE COATING，但搭配底漆避免遮蓋性不佳 (RMK00163) . ★品檢注意！JIS&CNS 訂單必須每滿50噸一定要再做一次TEST (RMK00259) | 訂單:2504DFD021/002 TOL 無 <生產備註> 事項 |  | 訂單 2504DFD021/002 修改記錄如下: 20250321 10:10:01 (93025) 退火碼: >> H2, 用途碼: >> CIA008, 背面標示: >> C814, 訂單背面顏色(五碼): >> BW73Y, 背面漆膜厚: >> 12.5, 背面漆塗漆型式幾塗幾烤: >> 2, 鉻酸鹽: >> Z, 訂單厚度: >> 0.52, 訂單重: >> 30, 重量容許率(下限): >> 10, 重量容許率(上限): >> 10, 訂單寬度: >> 1219, 鍍製方式: >> AC, 鋼捲內徑: >> 508, 鋼捲下限重: >> 3, 鋼捲上限重: >> 5, 壓花條件碼: >> -, 表面花紋: >> R, GL鋅花要求下限: >> -, GL鋅花要求上限: >> -, 綠色識別碼: >> -, 印刷輥號: >> -, 產品代碼: >> PPGL, 皮膜碼: >> -, 單位別: >> M, 油品種類: >> Z, 塗油量: >> Z, 包裝代碼: >> D2 , 保護膜碼: >> -, 客戶試片取樣型式: >> -, 調質碼: >> S, 套筒碼: >> R , 規格: >> CGLC570-20, 製造標準: >> CNS, 表面處理劑種類: >> Z, 表面處理劑塗佈量: >> Z, 伸長率測試: >> N, 硬度測試碼: >> N, 抗拉強度測試: >> N, 降伏強度測試: >> N, 厚度變異: >> -1.4, 訂單正面顏色(五碼): >> SL656, 正面漆膜厚: >> 25, 正面漆塗漆型式幾塗幾烤: >> 2, 修邊碼: >> Y, 重量碼: >> AW, 鋼捲捲向: >> I, 鍍層碼: >> AZ150, | H:厚度偏薄
PPGL | 2504DFD023/001 | 1. 大宗浪板（國內）背標限制使用...C0008 (OFP00551)-{.不符.} 2. 避免客戶下單用途別與色碼不符 (用途碼:COA034, 正面色碼:1C1662 不符)(OFP00029)-{.不符.} |  | 1. 訂單若有厚度變異，冷軋厚度公差比照烤漆計算公式 , 但最小為 1/2 公差做設定 (OFP00254)-{.不符.} 2. "偏薄要求訂單" 鍍後厚度減 鍍後厚度下限需大於 0.02 MM,以免發生厚度不足狀況 (OFP00369)-{.不符.} 3. 大宗浪板（國內）背標限制使用...C0008 (OFP00551)-{.不符.} | 訂單:2504DFD023/001 CPL <生產備註> 事項如下 . 除HGI/ HGL 訂單邊緣不噴油. 其餘皆側緣噴油 (RMK00285) | 訂單:2504DFD023/001 CR1 <生產備註> 事項如下 . 1.PPGL 用途 大宗浪板 (國內) COA034為偏薄設定,由冷軋厚度設定確認 (RMK00513) . 1.1.訂單 AC 鍍鋅厚度公差管制0.52mm ± 0.10 (冷軋厚度設定 0.461mm) (RMK00513) . 1.2.訂單 AC 鍍鋅厚度公差管制0.42mm ± 0.10 (冷軋厚度設定 0.363mm) (RMK00513) | 訂單:2504DFD023/001 CR2 <生產備註> 事項如下 . 1.PPGL 用途 大宗浪板 (國內) COA034為偏薄設定,由冷軋厚度設定確認 (RMK00513) . 1.1.訂單 AC 鍍鋅厚度公差管制0.52mm ± 0.10 (冷軋厚度設定 0.461mm) (RMK00513) . 1.2.訂單 AC 鍍鋅厚度公差管制0.42mm ± 0.10 (冷軋厚度設定 0.363mm) (RMK00513) | 訂單:2504DFD023/001 CG1 <生產備註> 事項如下 . 1.PPGL 用途 大宗浪板 (國內) COA034為偏薄設定,由冷軋厚度設定確認 (RMK00513) . 1.1.訂單 AC 鍍鋅厚度公差管制0.52mm ± 0.10 (冷軋厚度設定 0.461mm) (RMK00513) . 1.2.訂單 AC 鍍鋅厚度公差管制0.42mm ± 0.10 (冷軋厚度設定 0.363mm) (RMK00513) . 1.3.注意SKP+T/L伸長率請控制=1.0~1.5%！因此單已經偏薄設定。但若板形問題需加大伸長率，可繼續生產事後再請回報 (RMK00513) | 訂單:2504DFD023/001 CG2 <生產備註> 事項如下 . 1.PPGL 用途 大宗浪板 (國內) COA034為偏薄設定,由冷軋厚度設定確認 (RMK00513) . 1.1.訂單 AC 鍍鋅厚度公差管制0.52mm ± 0.10 (冷軋厚度設定 0.461mm) (RMK00513) . 1.2.訂單 AC 鍍鋅厚度公差管制0.42mm ± 0.10 (冷軋厚度設定 0.363mm) (RMK00513) . 1.3.注意SKP+T/L伸長率請控制=1.0~1.5%！因此單已經偏薄設定。但若板形問題需加大伸長率，可繼續生產事後再請回報 (RMK00513) | 訂單:2504DFD023/001 CC1 <生產備註> 事項如下 . 1.本單若塗裝背面漆一律改為REVERSE COATING 例外訂單如下敘述 (RMK00163) . 2.例外訂單為R字頭超低光澤與PVDF (＞25μ)，背面漆可改 NATURE COATING，但搭配底漆避免遮蓋性不佳 (RMK00163) . 1.PPGL 用途 大宗浪板 (國內) COA034為偏薄設定,由冷軋厚度設定確認 (RMK00513) . 1.1.訂單 AC 鍍鋅厚度公差管制0.52mm ± 0.10 (冷軋厚度設定 0.461mm) (RMK00513) . 1.2.訂單 AC 鍍鋅厚度公差管制0.42mm ± 0.10 (冷軋厚度設定 0.363mm) (RMK00513) | 訂單:2504DFD023/001 CC2 <生產備註> 事項如下 . 1.本單若塗裝背面漆一律改為REVERSE COATING 例外訂單如下敘述 (RMK00163) . 2.例外訂單為R字頭超低光澤與PVDF (＞25μ)，背面漆可改 NATURE COATING，但搭配底漆避免遮蓋性不佳 (RMK00163) . 1.PPGL 用途 大宗浪板 (國內) COA034為偏薄設定,由冷軋厚度設定確認 (RMK00513) . 1.1.訂單 AC 鍍鋅厚度公差管制0.52mm ± 0.10 (冷軋厚度設定 0.461mm) (RMK00513) . 1.2.訂單 AC 鍍鋅厚度公差管制0.42mm ± 0.10 (冷軋厚度設定 0.363mm) (RMK00513) | 訂單:2504DFD023/001 RCL 無 <生產備註> 事項 | 訂單:2504DFD023/001 CCPK 無 <生產備註> 事項 | 訂單:2504DFD023/001 CGQC <品檢備註> 事項如下 . 1.PPGL 用途 大宗浪板 (國內) COA034為偏薄設定,由冷軋厚度設定確認 (RMK00513) . 1.1.訂單 AC 鍍鋅厚度公差管制0.52mm ± 0.10 (冷軋厚度設定 0.461mm) (RMK00513) . 1.2.訂單 AC 鍍鋅厚度公差管制0.42mm ± 0.10 (冷軋厚度設定 0.363mm) (RMK00513) . 1.3.注意SKP+T/L伸長率請控制=1.0~1.5%！因此單已經偏薄設定。但若板形問題需加大伸長率，可繼續生產事後再請回報 (RMK00513) | 訂單:2504DFD023/001 CCQC <品檢備註> 事項如下 . 1.本單若塗裝背面漆一律改為REVERSE COATING 例外訂單如下敘述 (RMK00163) . 2.例外訂單為R字頭超低光澤與PVDF (＞25μ)，背面漆可改 NATURE COATING，但搭配底漆避免遮蓋性不佳 (RMK00163) . 1.PPGL 用途 大宗浪板 (國內) COA034為偏薄設定,由冷軋厚度設定確認 (RMK00513) . 1.1.訂單 AC 鍍鋅厚度公差管制0.52mm ± 0.10 (冷軋厚度設定 0.461mm) (RMK00513) . 1.2.訂單 AC 鍍鋅厚度公差管制0.42mm ± 0.10 (冷軋厚度設定 0.363mm) (RMK00513) | 訂單:2504DFD023/001 TOL 無 <生產備註> 事項 |  | 訂單 2504DFD023/001 修改記錄如下: 20250324 12:07:03 (21003) 退火碼: >> S1, 用途碼: >> COA034, 背面標示: >> C840, 訂單背面顏色(五碼): >> BW746, 背面漆膜厚: >> NOM, 背面漆塗漆型式幾塗幾烤: >> 1, 鉻酸鹽: >> Z, 訂單厚度: >> 0.42, 訂單重: >> 30, 重量容許率(下限): >> 10, 重量容許率(上限): >> 10, 訂單寬度: >> 914, 鍍製方式: >> AC, 鋼捲內徑: >> 508, 鋼捲下限重: >> 3, 鋼捲上限重: >> 5, 壓花條件碼: >> -, 表面花紋: >> R, 綠色識別碼: >> -, 印刷輥號: >> -, 產品代碼: >> PPGL, 皮膜碼: >> -, 單位別: >> M, 油品種類: >> Z, 塗油量: >> Z, 包裝代碼: >> D4 , 保護膜碼: >> -, 客戶試片取樣型式: >> -, 調質碼: >> S, 套筒碼: >> N , 規格: >> CGLC-10, 製造標準: >> SYSCO, 表面處理劑種類: >> Z, 表面處理劑塗佈量: >> Z, 伸長率測試: >> N, 硬度測試碼: >> N, 抗拉強度測試: >> N, 降伏強度測試: >> N, 厚度變異: >> -7.3, 訂單正面顏色(五碼): >> 1C166, 正面漆膜厚: >> NOM, 正面漆塗漆型式幾塗幾烤: >> 2, 修邊碼: >> Y, 重量碼: >> AW, 鋼捲捲向: >> I, 鍍層碼: >> AZ100, 20250324 14:17:22 (21003) 厚度變異: -7.3 >> -8.4, | H:厚度偏薄
PPGL | 2504DFD023/002 | 1. 大宗浪板（國內）背標限制使用...C0008 (OFP00551)-{.不符.} 2. 避免客戶下單用途別與色碼不符 (用途碼:COA034, 正面色碼:1C1662 不符)(OFP00029)-{.不符.} |  | 1. 訂單若有厚度變異，冷軋厚度公差比照烤漆計算公式 , 但最小為 1/2 公差做設定 (OFP00254)-{.不符.} 2. "偏薄要求訂單" 鍍後厚度減 鍍後厚度下限需大於 0.02 MM,以免發生厚度不足狀況 (OFP00369)-{.不符.} 3. 大宗浪板（國內）背標限制使用...C0008 (OFP00551)-{.不符.} | 訂單:2504DFD023/002 CPL <生產備註> 事項如下 . 除HGI/ HGL 訂單邊緣不噴油. 其餘皆側緣噴油 (RMK00285) | 訂單:2504DFD023/002 CR1 <生產備註> 事項如下 . 1.PPGL 用途 大宗浪板 (國內) COA034為偏薄設定,由冷軋厚度設定確認 (RMK00513) . 1.1.訂單 AC 鍍鋅厚度公差管制0.52mm ± 0.10 (冷軋厚度設定 0.461mm) (RMK00513) . 1.2.訂單 AC 鍍鋅厚度公差管制0.42mm ± 0.10 (冷軋厚度設定 0.363mm) (RMK00513) | 訂單:2504DFD023/002 CR2 <生產備註> 事項如下 . 1.PPGL 用途 大宗浪板 (國內) COA034為偏薄設定,由冷軋厚度設定確認 (RMK00513) . 1.1.訂單 AC 鍍鋅厚度公差管制0.52mm ± 0.10 (冷軋厚度設定 0.461mm) (RMK00513) . 1.2.訂單 AC 鍍鋅厚度公差管制0.42mm ± 0.10 (冷軋厚度設定 0.363mm) (RMK00513) | 訂單:2504DFD023/002 CG1 <生產備註> 事項如下 . 1.PPGL 用途 大宗浪板 (國內) COA034為偏薄設定,由冷軋厚度設定確認 (RMK00513) . 1.1.訂單 AC 鍍鋅厚度公差管制0.52mm ± 0.10 (冷軋厚度設定 0.461mm) (RMK00513) . 1.2.訂單 AC 鍍鋅厚度公差管制0.42mm ± 0.10 (冷軋厚度設定 0.363mm) (RMK00513) . 1.3.注意SKP+T/L伸長率請控制=1.0~1.5%！因此單已經偏薄設定。但若板形問題需加大伸長率，可繼續生產事後再請回報 (RMK00513) | 訂單:2504DFD023/002 CG2 <生產備註> 事項如下 . 1.PPGL 用途 大宗浪板 (國內) COA034為偏薄設定,由冷軋厚度設定確認 (RMK00513) . 1.1.訂單 AC 鍍鋅厚度公差管制0.52mm ± 0.10 (冷軋厚度設定 0.461mm) (RMK00513) . 1.2.訂單 AC 鍍鋅厚度公差管制0.42mm ± 0.10 (冷軋厚度設定 0.363mm) (RMK00513) . 1.3.注意SKP+T/L伸長率請控制=1.0~1.5%！因此單已經偏薄設定。但若板形問題需加大伸長率，可繼續生產事後再請回報 (RMK00513) | 訂單:2504DFD023/002 CC1 <生產備註> 事項如下 . 1.本單若塗裝背面漆一律改為REVERSE COATING 例外訂單如下敘述 (RMK00163) . 2.例外訂單為R字頭超低光澤與PVDF (＞25μ)，背面漆可改 NATURE COATING，但搭配底漆避免遮蓋性不佳 (RMK00163) . 1.PPGL 用途 大宗浪板 (國內) COA034為偏薄設定,由冷軋厚度設定確認 (RMK00513) . 1.1.訂單 AC 鍍鋅厚度公差管制0.52mm ± 0.10 (冷軋厚度設定 0.461mm) (RMK00513) . 1.2.訂單 AC 鍍鋅厚度公差管制0.42mm ± 0.10 (冷軋厚度設定 0.363mm) (RMK00513) | 訂單:2504DFD023/002 CC2 <生產備註> 事項如下 . 1.本單若塗裝背面漆一律改為REVERSE COATING 例外訂單如下敘述 (RMK00163) . 2.例外訂單為R字頭超低光澤與PVDF (＞25μ)，背面漆可改 NATURE COATING，但搭配底漆避免遮蓋性不佳 (RMK00163) . 1.PPGL 用途 大宗浪板 (國內) COA034為偏薄設定,由冷軋厚度設定確認 (RMK00513) . 1.1.訂單 AC 鍍鋅厚度公差管制0.52mm ± 0.10 (冷軋厚度設定 0.461mm) (RMK00513) . 1.2.訂單 AC 鍍鋅厚度公差管制0.42mm ± 0.10 (冷軋厚度設定 0.363mm) (RMK00513) | 訂單:2504DFD023/002 RCL 無 <生產備註> 事項 | 訂單:2504DFD023/002 CCPK 無 <生產備註> 事項 | 訂單:2504DFD023/002 CGQC <品檢備註> 事項如下 . 1.PPGL 用途 大宗浪板 (國內) COA034為偏薄設定,由冷軋厚度設定確認 (RMK00513) . 1.1.訂單 AC 鍍鋅厚度公差管制0.52mm ± 0.10 (冷軋厚度設定 0.461mm) (RMK00513) . 1.2.訂單 AC 鍍鋅厚度公差管制0.42mm ± 0.10 (冷軋厚度設定 0.363mm) (RMK00513) . 1.3.注意SKP+T/L伸長率請控制=1.0~1.5%！因此單已經偏薄設定。但若板形問題需加大伸長率，可繼續生產事後再請回報 (RMK00513) | 訂單:2504DFD023/002 CCQC <品檢備註> 事項如下 . 1.本單若塗裝背面漆一律改為REVERSE COATING 例外訂單如下敘述 (RMK00163) . 2.例外訂單為R字頭超低光澤與PVDF (＞25μ)，背面漆可改 NATURE COATING，但搭配底漆避免遮蓋性不佳 (RMK00163) . 1.PPGL 用途 大宗浪板 (國內) COA034為偏薄設定,由冷軋厚度設定確認 (RMK00513) . 1.1.訂單 AC 鍍鋅厚度公差管制0.52mm ± 0.10 (冷軋厚度設定 0.461mm) (RMK00513) . 1.2.訂單 AC 鍍鋅厚度公差管制0.42mm ± 0.10 (冷軋厚度設定 0.363mm) (RMK00513) | 訂單:2504DFD023/002 TOL 無 <生產備註> 事項 |  | 訂單 2504DFD023/002 修改記錄如下: 20250324 12:07:07 (21003) 退火碼: >> S1, 用途碼: >> COA034, 背面標示: >> C840, 訂單背面顏色(五碼): >> BW746, 背面漆膜厚: >> NOM, 背面漆塗漆型式幾塗幾烤: >> 1, 鉻酸鹽: >> Z, 訂單厚度: >> 0.52, 訂單重: >> 20, 重量容許率(下限): >> 10, 重量容許率(上限): >> 10, 訂單寬度: >> 914, 鍍製方式: >> AC, 鋼捲內徑: >> 508, 鋼捲下限重: >> 3, 鋼捲上限重: >> 5, 壓花條件碼: >> -, 表面花紋: >> R, 綠色識別碼: >> -, 印刷輥號: >> -, 產品代碼: >> PPGL, 皮膜碼: >> -, 單位別: >> M, 油品種類: >> Z, 塗油量: >> Z, 包裝代碼: >> D4 , 保護膜碼: >> -, 客戶試片取樣型式: >> -, 調質碼: >> S, 套筒碼: >> N , 規格: >> CGLC-10, 製造標準: >> SYSCO, 表面處理劑種類: >> Z, 表面處理劑塗佈量: >> Z, 伸長率測試: >> N, 硬度測試碼: >> N, 抗拉強度測試: >> N, 降伏強度測試: >> N, 厚度變異: >> -8.4, 訂單正面顏色(五碼): >> 1C166, 正面漆膜厚: >> NOM, 正面漆塗漆型式幾塗幾烤: >> 2, 修邊碼: >> Y, 重量碼: >> AW, 鋼捲捲向: >> I, 鍍層碼: >> AZ100, 20250324 14:17:24 (21003) 厚度變異: -8.4 >> -7.3, | H:厚度偏薄
PPGL | 2504DFD023/003 | 1. 提醒：訂單厚度＜0.261，若BK 膜厚＞20U必須與TDCC討論。確認OK可不用理會 (OFP00332)-{.不符.} | 1. 部分大陸料含B元素超過CNS規範管制，故請原料CNS規範之訂單不要配大陸料 (OFP00684)-{.不符.} | 1. 訂單若有厚度變異，冷軋厚度公差比照烤漆計算公式 , 但最小為 1/2 公差做設定 (OFP00254)-{.不符.} 2. 提醒：訂單厚度＜0.261，若BK 膜厚＞20U必須與TDCC討論。確認OK可不用理會 (OFP00332)-{.不符.} 3. "偏薄要求訂單" 鍍後厚度減 鍍後厚度下限需大於 0.02 MM,以免發生厚度不足狀況 (OFP00369)-{.不符.} 4. 部分大陸料含B元素超過CNS規範管制，故請原料CNS規範之訂單不要配大陸料 (OFP00684)-{.不符.} 5. 用途別對應選配碼不符 (用途碼:COR004, 選配碼:- 不符)(OFP00030)-{.不符.} | 訂單:2504DFD023/003 CPL <生產備註> 事項如下 . 除HGI/ HGL 訂單邊緣不噴油. 其餘皆側緣噴油 (RMK00285) . CNS AZ50 鍍層相當於 SYSCO AZ050 鍍層 (RMK00294) | 訂單:2504DFD023/003 CR1 <生產備註> 事項如下 . CNS AZ50 鍍層相當於 SYSCO AZ050 鍍層 (RMK00294) | 訂單:2504DFD023/003 CR2 <生產備註> 事項如下 . CNS AZ50 鍍層相當於 SYSCO AZ050 鍍層 (RMK00294) | 訂單:2504DFD023/003 CG1 <生產備註> 事項如下 . CNS AZ50 鍍層相當於 SYSCO AZ050 鍍層 (RMK00294) | 訂單:2504DFD023/003 CG2 <生產備註> 事項如下 . CNS AZ50 鍍層相當於 SYSCO AZ050 鍍層 (RMK00294) | 訂單:2504DFD023/003 CC1 <生產備註> 事項如下 . 若冷軋厚度≦0.3MM,且未加鋼套筒,請出口主操加貼"請勿堆疊"標籤 (RMK00070) . 1.本單若塗裝背面漆一律改為REVERSE COATING 例外訂單如下敘述 (RMK00163) . 2.例外訂單為R字頭超低光澤與PVDF (＞25μ)，背面漆可改 NATURE COATING，但搭配底漆避免遮蓋性不佳 (RMK00163) . ★品檢注意！JIS&CNS 訂單必須每滿50噸一定要再做一次TEST (RMK00259) . ** 正面噴字需管制在距板邊30mm內, 頭板、降速看板及尾板需量測噴字距板邊距離, NG時請暫留。 (RMK00358) . 【品檢】屋頂背板鋼捲缺陷之處理原則如下: (RMK00358) . 【品檢】1.鋼捲中間部份嚴重明顯缺陷(如塗佈不均,浮色,烘烤過度等目視明顯缺陷)一律不允許折讓處理,請先暫留鋼捲,並詳實記錄缺陷. (RMK00358) . 【品檢】2.外圈缺陷一律切除. (RMK00358) . 【品檢】3.內圈缺陷低於10米折讓處理,超過10米送RCL缺陷切除 (RMK00358) . 請參考歷史塗裝條件對應色差值，調整1W0862單一MASS(不含底漆)以不低於標準 85%為底線，以達到△ L 管制±0.5 以內的目標 (RMK00399) . 【抽氣量】白色系在CC1生產時,FINISH抽氣量請設定250,如生產中發生色差b值異常升高,請股長再加大抽氣量因應 (RMK00560) . 【背標正面噴印塗裝黏度】正面噴字之1W0862產品，其1W0862黏度需要45秒↑，避免噴字拖痕 (RMK00628) | 訂單:2504DFD023/003 CC2 <生產備註> 事項如下 . 若冷軋厚度≦0.3MM,且未加鋼套筒,請出口主操加貼"請勿堆疊"標籤 (RMK00070) . 1.本單若塗裝背面漆一律改為REVERSE COATING 例外訂單如下敘述 (RMK00163) . 2.例外訂單為R字頭超低光澤與PVDF (＞25μ)，背面漆可改 NATURE COATING，但搭配底漆避免遮蓋性不佳 (RMK00163) . ★品檢注意！JIS&CNS 訂單必須每滿50噸一定要再做一次TEST (RMK00259) . ** 正面噴字需管制在距板邊30mm內, 頭板、降速看板及尾板需量測噴字距板邊距離, NG時請暫留。 (RMK00358) . 【品檢】屋頂背板鋼捲缺陷之處理原則如下: (RMK00358) . 【品檢】1.鋼捲中間部份嚴重明顯缺陷(如塗佈不均,浮色,烘烤過度等目視明顯缺陷)一律不允許折讓處理,請先暫留鋼捲,並詳實記錄缺陷. (RMK00358) . 【品檢】2.外圈缺陷一律切除. (RMK00358) . 【品檢】3.內圈缺陷低於10米折讓處理,超過10米送RCL缺陷切除 (RMK00358) . 請參考歷史塗裝條件對應色差值，調整1W0862單一MASS(不含底漆)以不低於標準 85%為底線，以達到△ L 管制±0.5 以內的目標 (RMK00399) . 【抽氣量】白色系在CC1生產時,FINISH抽氣量請設定250,如生產中發生色差b值異常升高,請股長再加大抽氣量因應 (RMK00560) . 【背標正面噴印塗裝黏度】正面噴字之1W0862產品，其1W0862黏度需要45秒↑，避免噴字拖痕 (RMK00628) | 訂單:2504DFD023/003 RCL 無 <生產備註> 事項 | 訂單:2504DFD023/003 CCPK 無 <生產備註> 事項 | 訂單:2504DFD023/003 CGQC <品檢備註> 事項如下 . CNS AZ50 鍍層相當於 SYSCO AZ050 鍍層 (RMK00294) | 訂單:2504DFD023/003 CCQC <品檢備註> 事項如下 . 1.本單若塗裝背面漆一律改為REVERSE COATING 例外訂單如下敘述 (RMK00163) . 2.例外訂單為R字頭超低光澤與PVDF (＞25μ)，背面漆可改 NATURE COATING，但搭配底漆避免遮蓋性不佳 (RMK00163) . ★品檢注意！JIS&CNS 訂單必須每滿50噸一定要再做一次TEST (RMK00259) . ** 正面噴字需管制在距板邊30mm內, 頭板、降速看板及尾板需量測噴字距板邊距離, NG時請暫留。 (RMK00358) . 【品檢】屋頂背板鋼捲缺陷之處理原則如下: (RMK00358) . 【品檢】1.鋼捲中間部份嚴重明顯缺陷(如塗佈不均,浮色,烘烤過度等目視明顯缺陷)一律不允許折讓處理,請先暫留鋼捲,並詳實記錄缺陷. (RMK00358) . 【品檢】2.外圈缺陷一律切除. (RMK00358) . 【品檢】3.內圈缺陷低於10米折讓處理,超過10米送RCL缺陷切除 (RMK00358) . 請參考歷史塗裝條件對應色差值，調整1W0862單一MASS(不含底漆)以不低於標準 85%為底線，以達到△ L 管制±0.5 以內的目標 (RMK00399) . 【背標正面噴印塗裝黏度】正面噴字之1W0862產品，其1W0862黏度需要45秒↑，避免噴字拖痕 (RMK00628) | 訂單:2504DFD023/003 TOL 無 <生產備註> 事項 |  | 訂單 2504DFD023/003 修改記錄如下: 20250324 12:07:10 (21003) 退火碼: >> S1, 用途碼: >> COR004, 背面標示: >> CT01, 訂單背面顏色(五碼): >> BW736, 背面漆膜厚: >> NOM, 背面漆塗漆型式幾塗幾烤: >> 1, 鉻酸鹽: >> Z, 訂單厚度: >> 0.216, 訂單重: >> 50, 重量容許率(下限): >> 10, 重量容許率(上限): >> 10, 訂單寬度: >> 830, 鍍製方式: >> BC, 鋼捲內徑: >> 508, 鋼捲下限重: >> 3, 鋼捲上限重: >> 5, 壓花條件碼: >> -, 表面花紋: >> R, 綠色識別碼: >> -, 印刷輥號: >> -, 產品代碼: >> PPGL, 皮膜碼: >> -, 單位別: >> M, 油品種類: >> Z, 塗油量: >> Z, 包裝代碼: >> D4 , 保護膜碼: >> -, 客戶試片取樣型式: >> -, 調質碼: >> S, 套筒碼: >> P , 規格: >> CGLCC-10, 製造標準: >> CNS, 表面處理劑種類: >> Z, 表面處理劑塗佈量: >> Z, 伸長率測試: >> N, 硬度測試碼: >> N, 抗拉強度測試: >> N, 降伏強度測試: >> N, 厚度變異: >> -8, 訂單正面顏色(五碼): >> 1W086, 正面漆膜厚: >> NOM, 正面漆塗漆型式幾塗幾烤: >> 2, 修邊碼: >> Y, 重量碼: >> AW, 鋼捲捲向: >> I, 鍍層碼: >> AZ50, | H:厚度偏薄
PPGL | 2504DFD023/004 | 1. 提醒：訂單厚度＜0.261，若BK 膜厚＞20U必須與TDCC討論。確認OK可不用理會 (OFP00332)-{.不符.} | 1. 部分大陸料含B元素超過CNS規範管制，故請原料CNS規範之訂單不要配大陸料 (OFP00684)-{.不符.} | 1. 訂單若有厚度變異，冷軋厚度公差比照烤漆計算公式 , 但最小為 1/2 公差做設定 (OFP00254)-{.不符.} 2. 提醒：訂單厚度＜0.261，若BK 膜厚＞20U必須與TDCC討論。確認OK可不用理會 (OFP00332)-{.不符.} 3. "偏薄要求訂單" 鍍後厚度減 鍍後厚度下限需大於 0.02 MM,以免發生厚度不足狀況 (OFP00369)-{.不符.} 4. 部分大陸料含B元素超過CNS規範管制，故請原料CNS規範之訂單不要配大陸料 (OFP00684)-{.不符.} 5. 用途別對應選配碼不符 (用途碼:COR004, 選配碼:- 不符)(OFP00030)-{.不符.} | 訂單:2504DFD023/004 CPL <生產備註> 事項如下 . 除HGI/ HGL 訂單邊緣不噴油. 其餘皆側緣噴油 (RMK00285) . CNS AZ50 鍍層相當於 SYSCO AZ050 鍍層 (RMK00294) | 訂單:2504DFD023/004 CR1 <生產備註> 事項如下 . 【寬度公差 0～+5 mm】此為屋頂背板寬度於烤漆出口管制 0~+5 mm ，因此仿ASTM公差管制 (RMK-E_CHIN) . CNS AZ50 鍍層相當於 SYSCO AZ050 鍍層 (RMK00294) | 訂單:2504DFD023/004 CR2 <生產備註> 事項如下 . 【寬度公差 0～+5 mm】此為屋頂背板寬度於烤漆出口管制 0~+5 mm ，因此仿ASTM公差管制 (RMK-E_CHIN) . CNS AZ50 鍍層相當於 SYSCO AZ050 鍍層 (RMK00294) | 訂單:2504DFD023/004 CG1 <生產備註> 事項如下 . 【寬度公差 0～+5 mm】此為屋頂背板寬度於烤漆出口管制 0~+5 mm ，因此仿ASTM公差管制 (RMK-E_CHIN) . CNS AZ50 鍍層相當於 SYSCO AZ050 鍍層 (RMK00294) | 訂單:2504DFD023/004 CG2 <生產備註> 事項如下 . 【寬度公差 0～+5 mm】此為屋頂背板寬度於烤漆出口管制 0~+5 mm ，因此仿ASTM公差管制 (RMK-E_CHIN) . CNS AZ50 鍍層相當於 SYSCO AZ050 鍍層 (RMK00294) | 訂單:2504DFD023/004 CC1 <生產備註> 事項如下 . 【寬度公差 0～+5 mm】此為屋頂背板寬度於烤漆出口管制 0~+5 mm ，因此仿ASTM公差管制 (RMK-E_CHIN) . 若冷軋厚度≦0.3MM,且未加鋼套筒,請出口主操加貼"請勿堆疊"標籤 (RMK00070) . 1.本單若塗裝背面漆一律改為REVERSE COATING 例外訂單如下敘述 (RMK00163) . 2.例外訂單為R字頭超低光澤與PVDF (＞25μ)，背面漆可改 NATURE COATING，但搭配底漆避免遮蓋性不佳 (RMK00163) . ★品檢注意！JIS&CNS 訂單必須每滿50噸一定要再做一次TEST (RMK00259) . ** 正面噴字需管制在距板邊30mm內, 頭板、降速看板及尾板需量測噴字距板邊距離, NG時請暫留。 (RMK00358) . 【品檢】屋頂背板鋼捲缺陷之處理原則如下: (RMK00358) . 【品檢】1.鋼捲中間部份嚴重明顯缺陷(如塗佈不均,浮色,烘烤過度等目視明顯缺陷)一律不允許折讓處理,請先暫留鋼捲,並詳實記錄缺陷. (RMK00358) . 【品檢】2.外圈缺陷一律切除. (RMK00358) . 【品檢】3.內圈缺陷低於10米折讓處理,超過10米送RCL缺陷切除 (RMK00358) . 請參考歷史塗裝條件對應色差值，調整1W0862單一MASS(不含底漆)以不低於標準 85%為底線，以達到△ L 管制±0.5 以內的目標 (RMK00399) . 【抽氣量】白色系在CC1生產時,FINISH抽氣量請設定250,如生產中發生色差b值異常升高,請股長再加大抽氣量因應 (RMK00560) . 【背標正面噴印塗裝黏度】正面噴字之1W0862產品，其1W0862黏度需要45秒↑，避免噴字拖痕 (RMK00628) | 訂單:2504DFD023/004 CC2 <生產備註> 事項如下 . 【寬度公差 0～+5 mm】此為屋頂背板寬度於烤漆出口管制 0~+5 mm ，因此仿ASTM公差管制 (RMK-E_CHIN) . 若冷軋厚度≦0.3MM,且未加鋼套筒,請出口主操加貼"請勿堆疊"標籤 (RMK00070) . 1.本單若塗裝背面漆一律改為REVERSE COATING 例外訂單如下敘述 (RMK00163) . 2.例外訂單為R字頭超低光澤與PVDF (＞25μ)，背面漆可改 NATURE COATING，但搭配底漆避免遮蓋性不佳 (RMK00163) . ★品檢注意！JIS&CNS 訂單必須每滿50噸一定要再做一次TEST (RMK00259) . ** 正面噴字需管制在距板邊30mm內, 頭板、降速看板及尾板需量測噴字距板邊距離, NG時請暫留。 (RMK00358) . 【品檢】屋頂背板鋼捲缺陷之處理原則如下: (RMK00358) . 【品檢】1.鋼捲中間部份嚴重明顯缺陷(如塗佈不均,浮色,烘烤過度等目視明顯缺陷)一律不允許折讓處理,請先暫留鋼捲,並詳實記錄缺陷. (RMK00358) . 【品檢】2.外圈缺陷一律切除. (RMK00358) . 【品檢】3.內圈缺陷低於10米折讓處理,超過10米送RCL缺陷切除 (RMK00358) . 請參考歷史塗裝條件對應色差值，調整1W0862單一MASS(不含底漆)以不低於標準 85%為底線，以達到△ L 管制±0.5 以內的目標 (RMK00399) . 【抽氣量】白色系在CC1生產時,FINISH抽氣量請設定250,如生產中發生色差b值異常升高,請股長再加大抽氣量因應 (RMK00560) . 【背標正面噴印塗裝黏度】正面噴字之1W0862產品，其1W0862黏度需要45秒↑，避免噴字拖痕 (RMK00628) | 訂單:2504DFD023/004 RCL 無 <生產備註> 事項 | 訂單:2504DFD023/004 CCPK 無 <生產備註> 事項 | 訂單:2504DFD023/004 CGQC <品檢備註> 事項如下 . 【寬度公差 0～+5 mm】此為屋頂背板寬度於烤漆出口管制 0~+5 mm ，因此仿ASTM公差管制 (RMK-E_CHIN) . CNS AZ50 鍍層相當於 SYSCO AZ050 鍍層 (RMK00294) | 訂單:2504DFD023/004 CCQC <品檢備註> 事項如下 . 【寬度公差 0～+5 mm】此為屋頂背板寬度於烤漆出口管制 0~+5 mm ，因此仿ASTM公差管制 (RMK-E_CHIN) . 1.本單若塗裝背面漆一律改為REVERSE COATING 例外訂單如下敘述 (RMK00163) . 2.例外訂單為R字頭超低光澤與PVDF (＞25μ)，背面漆可改 NATURE COATING，但搭配底漆避免遮蓋性不佳 (RMK00163) . ★品檢注意！JIS&CNS 訂單必須每滿50噸一定要再做一次TEST (RMK00259) . ** 正面噴字需管制在距板邊30mm內, 頭板、降速看板及尾板需量測噴字距板邊距離, NG時請暫留。 (RMK00358) . 【品檢】屋頂背板鋼捲缺陷之處理原則如下: (RMK00358) . 【品檢】1.鋼捲中間部份嚴重明顯缺陷(如塗佈不均,浮色,烘烤過度等目視明顯缺陷)一律不允許折讓處理,請先暫留鋼捲,並詳實記錄缺陷. (RMK00358) . 【品檢】2.外圈缺陷一律切除. (RMK00358) . 【品檢】3.內圈缺陷低於10米折讓處理,超過10米送RCL缺陷切除 (RMK00358) . 請參考歷史塗裝條件對應色差值，調整1W0862單一MASS(不含底漆)以不低於標準 85%為底線，以達到△ L 管制±0.5 以內的目標 (RMK00399) . 【背標正面噴印塗裝黏度】正面噴字之1W0862產品，其1W0862黏度需要45秒↑，避免噴字拖痕 (RMK00628) | 訂單:2504DFD023/004 TOL 無 <生產備註> 事項 | 【寬度公差 0～+5 mm】此為屋頂背板寬度於烤漆出口管制 0~+5 mm ，因此仿ASTM公差管制^^/CR1/CR2/CG1/CG2/CC1/CC2/CGQC/CCQC/ <<.E_CHIN 2025/03/26 09:43.>> | 訂單 2504DFD023/004 修改記錄如下: 20250324 12:07:13 (21003) 退火碼: >> S1, 用途碼: >> COR004, 背面標示: >> CT01, 訂單背面顏色(五碼): >> BW736, 背面漆膜厚: >> NOM, 背面漆塗漆型式幾塗幾烤: >> 1, 鉻酸鹽: >> Z, 訂單厚度: >> 0.216, 訂單重: >> 30, 重量容許率(下限): >> 10, 重量容許率(上限): >> 10, 訂單寬度: >> 890, 鍍製方式: >> BC, 鋼捲內徑: >> 508, 鋼捲下限重: >> 3, 鋼捲上限重: >> 5, 壓花條件碼: >> -, 表面花紋: >> R, 綠色識別碼: >> -, 印刷輥號: >> -, 產品代碼: >> PPGL, 皮膜碼: >> -, 單位別: >> M, 油品種類: >> Z, 塗油量: >> Z, 包裝代碼: >> D4 , 保護膜碼: >> -, 客戶試片取樣型式: >> -, 調質碼: >> S, 套筒碼: >> P , 規格: >> CGLCC-10, 製造標準: >> CNS, 表面處理劑種類: >> Z, 表面處理劑塗佈量: >> Z, 伸長率測試: >> N, 硬度測試碼: >> N, 抗拉強度測試: >> N, 降伏強度測試: >> N, 厚度變異: >> -8, 訂單正面顏色(五碼): >> 1W086, 正面漆膜厚: >> NOM, 正面漆塗漆型式幾塗幾烤: >> 2, 修邊碼: >> Y, 重量碼: >> AW, 鋼捲捲向: >> I, 鍍層碼: >> AZ50, | H:厚度偏薄
PPGL | 2504DFD023/005 | 1. 大宗浪板（國內）背標限制使用...C0008 (OFP00551)-{.不符.} 2. 避免客戶下單用途別與色碼不符 (用途碼:COA034, 正面色碼:1C1662 不符)(OFP00029)-{.不符.} |  | 1. 訂單若有厚度變異，冷軋厚度公差比照烤漆計算公式 , 但最小為 1/2 公差做設定 (OFP00254)-{.不符.} 2. "偏薄要求訂單" 鍍後厚度減 鍍後厚度下限需大於 0.02 MM,以免發生厚度不足狀況 (OFP00369)-{.不符.} 3. 大宗浪板（國內）背標限制使用...C0008 (OFP00551)-{.不符.} | 訂單:2504DFD023/005 CPL <生產備註> 事項如下 . 除HGI/ HGL 訂單邊緣不噴油. 其餘皆側緣噴油 (RMK00285) | 訂單:2504DFD023/005 CR1 <生產備註> 事項如下 . 1.PPGL 用途 大宗浪板 (國內) COA034為偏薄設定,由冷軋厚度設定確認 (RMK00513) . 1.1.訂單 AC 鍍鋅厚度公差管制0.52mm ± 0.10 (冷軋厚度設定 0.461mm) (RMK00513) . 1.2.訂單 AC 鍍鋅厚度公差管制0.42mm ± 0.10 (冷軋厚度設定 0.363mm) (RMK00513) | 訂單:2504DFD023/005 CR2 <生產備註> 事項如下 . 1.PPGL 用途 大宗浪板 (國內) COA034為偏薄設定,由冷軋厚度設定確認 (RMK00513) . 1.1.訂單 AC 鍍鋅厚度公差管制0.52mm ± 0.10 (冷軋厚度設定 0.461mm) (RMK00513) . 1.2.訂單 AC 鍍鋅厚度公差管制0.42mm ± 0.10 (冷軋厚度設定 0.363mm) (RMK00513) | 訂單:2504DFD023/005 CG1 <生產備註> 事項如下 . 1.PPGL 用途 大宗浪板 (國內) COA034為偏薄設定,由冷軋厚度設定確認 (RMK00513) . 1.1.訂單 AC 鍍鋅厚度公差管制0.52mm ± 0.10 (冷軋厚度設定 0.461mm) (RMK00513) . 1.2.訂單 AC 鍍鋅厚度公差管制0.42mm ± 0.10 (冷軋厚度設定 0.363mm) (RMK00513) . 1.3.注意SKP+T/L伸長率請控制=1.0~1.5%！因此單已經偏薄設定。但若板形問題需加大伸長率，可繼續生產事後再請回報 (RMK00513) | 訂單:2504DFD023/005 CG2 <生產備註> 事項如下 . 1.PPGL 用途 大宗浪板 (國內) COA034為偏薄設定,由冷軋厚度設定確認 (RMK00513) . 1.1.訂單 AC 鍍鋅厚度公差管制0.52mm ± 0.10 (冷軋厚度設定 0.461mm) (RMK00513) . 1.2.訂單 AC 鍍鋅厚度公差管制0.42mm ± 0.10 (冷軋厚度設定 0.363mm) (RMK00513) . 1.3.注意SKP+T/L伸長率請控制=1.0~1.5%！因此單已經偏薄設定。但若板形問題需加大伸長率，可繼續生產事後再請回報 (RMK00513) | 訂單:2504DFD023/005 CC1 <生產備註> 事項如下 . 【疊放】出口每顆鋼捲貼紅色 " 禁止疊放 " 貼紙，如果有套桶S最多2層 (RMK-E_CHIN) . 1.本單若塗裝背面漆一律改為REVERSE COATING 例外訂單如下敘述 (RMK00163) . 2.例外訂單為R字頭超低光澤與PVDF (＞25μ)，背面漆可改 NATURE COATING，但搭配底漆避免遮蓋性不佳 (RMK00163) . 1.PPGL 用途 大宗浪板 (國內) COA034為偏薄設定,由冷軋厚度設定確認 (RMK00513) . 1.1.訂單 AC 鍍鋅厚度公差管制0.52mm ± 0.10 (冷軋厚度設定 0.461mm) (RMK00513) . 1.2.訂單 AC 鍍鋅厚度公差管制0.42mm ± 0.10 (冷軋厚度設定 0.363mm) (RMK00513) | 訂單:2504DFD023/005 CC2 <生產備註> 事項如下 . 【疊放】出口每顆鋼捲貼紅色 " 禁止疊放 " 貼紙，如果有套桶S最多2層 (RMK-E_CHIN) . 1.本單若塗裝背面漆一律改為REVERSE COATING 例外訂單如下敘述 (RMK00163) . 2.例外訂單為R字頭超低光澤與PVDF (＞25μ)，背面漆可改 NATURE COATING，但搭配底漆避免遮蓋性不佳 (RMK00163) . 1.PPGL 用途 大宗浪板 (國內) COA034為偏薄設定,由冷軋厚度設定確認 (RMK00513) . 1.1.訂單 AC 鍍鋅厚度公差管制0.52mm ± 0.10 (冷軋厚度設定 0.461mm) (RMK00513) . 1.2.訂單 AC 鍍鋅厚度公差管制0.42mm ± 0.10 (冷軋厚度設定 0.363mm) (RMK00513) | 訂單:2504DFD023/005 RCL 無 <生產備註> 事項 | 訂單:2504DFD023/005 CCPK 無 <生產備註> 事項 | 訂單:2504DFD023/005 CGQC <品檢備註> 事項如下 . 1.PPGL 用途 大宗浪板 (國內) COA034為偏薄設定,由冷軋厚度設定確認 (RMK00513) . 1.1.訂單 AC 鍍鋅厚度公差管制0.52mm ± 0.10 (冷軋厚度設定 0.461mm) (RMK00513) . 1.2.訂單 AC 鍍鋅厚度公差管制0.42mm ± 0.10 (冷軋厚度設定 0.363mm) (RMK00513) . 1.3.注意SKP+T/L伸長率請控制=1.0~1.5%！因此單已經偏薄設定。但若板形問題需加大伸長率，可繼續生產事後再請回報 (RMK00513) | 訂單:2504DFD023/005 CCQC <品檢備註> 事項如下 . 【疊放】出口每顆鋼捲貼紅色 " 禁止疊放 " 貼紙，如果有套桶S最多2層 (RMK-E_CHIN) . 1.本單若塗裝背面漆一律改為REVERSE COATING 例外訂單如下敘述 (RMK00163) . 2.例外訂單為R字頭超低光澤與PVDF (＞25μ)，背面漆可改 NATURE COATING，但搭配底漆避免遮蓋性不佳 (RMK00163) . 1.PPGL 用途 大宗浪板 (國內) COA034為偏薄設定,由冷軋厚度設定確認 (RMK00513) . 1.1.訂單 AC 鍍鋅厚度公差管制0.52mm ± 0.10 (冷軋厚度設定 0.461mm) (RMK00513) . 1.2.訂單 AC 鍍鋅厚度公差管制0.42mm ± 0.10 (冷軋厚度設定 0.363mm) (RMK00513) | 訂單:2504DFD023/005 TOL 無 <生產備註> 事項 | 【疊放】出口每顆鋼捲貼紅色 " 禁止疊放 " 貼紙，如果有套桶S最多2層^^/CC1/CC2/CCQC/MKT/^^ <<.E_CHIN 2025/03/26 09:50.>> | 訂單 2504DFD023/005 修改記錄如下: 20250324 12:07:16 (21003) 退火碼: >> S1, 用途碼: >> COA034, 背面標示: >> C840, 訂單背面顏色(五碼): >> BW746, 背面漆膜厚: >> NOM, 背面漆塗漆型式幾塗幾烤: >> 1, 鉻酸鹽: >> Z, 訂單厚度: >> 0.326, 訂單重: >> 20, 重量容許率(下限): >> 10, 重量容許率(上限): >> 10, 訂單寬度: >> 914, 鍍製方式: >> BC, 鋼捲內徑: >> 508, 鋼捲下限重: >> 3, 鋼捲上限重: >> 5, 壓花條件碼: >> -, 表面花紋: >> R, 綠色識別碼: >> -, 印刷輥號: >> -, 產品代碼: >> PPGL, 皮膜碼: >> -, 單位別: >> M, 油品種類: >> Z, 塗油量: >> Z, 包裝代碼: >> D4 , 保護膜碼: >> -, 客戶試片取樣型式: >> -, 調質碼: >> S, 套筒碼: >> N , 規格: >> CGLC-10, 製造標準: >> SYSCO, 表面處理劑種類: >> Z, 表面處理劑塗佈量: >> Z, 伸長率測試: >> N, 硬度測試碼: >> N, 抗拉強度測試: >> N, 降伏強度測試: >> N, 厚度變異: >> -6.4, 訂單正面顏色(五碼): >> 1C166, 正面漆膜厚: >> NOM, 正面漆塗漆型式幾塗幾烤: >> 2, 修邊碼: >> Y, 重量碼: >> AW, 鋼捲捲向: >> I, 鍍層碼: >> AZ100, | H:厚度偏薄
PPGI | 2504DFD025/001 |  |  | 1. CQ CR厚度超過0.7MM後要注意CR1與CR2修邊寬度要確認 (OFP00157)-{.不符.} 2. 【提醒 審單人員】CR≧0.6 要於烤漆備註調降 PMT等相關。★KP抗塵PVDF不受此限 (OFP00509)-{.不符.} | 訂單:2504DFD025/001 CPL <生產備註> 事項如下 . 除HGI/ HGL 訂單邊緣不噴油. 其餘皆側緣噴油 (RMK00285) | 訂單:2504DFD025/001 CR1 <生產備註> 事項如下 . 每組工輥生產之第一顆鋼捲, 檢查振動輥痕或砂輪痕 (RMK00307) | 訂單:2504DFD025/001 CR2 <生產備註> 事項如下 . 每組工輥生產之第一顆鋼捲, 檢查振動輥痕或砂輪痕 (RMK00307) | 訂單:2504DFD025/001 CG1 <生產備註> 事項如下 . 平板類,鍍鋅生產時SKIN PASS & T/L 請依據鍍鋅標準規定生產 (RMK00627) . 注意表面狀況(如無鋅痕,刮痕,凹陷.鼓起等) 鍍層控制(標準值 至 +20)之間 (RMK00627) . 每顆母鋼捲需切2M板量測急峻度,並記錄於外觀檢查記錄表內 (RMK00627) . 注意平坦度及表面狀況,請量測平坦度及弓形度並記錄之. (RMK00627) . 弓形度≦6MM/300MM 波高≦4MM 急峻度≦0.8%. (RMK00627) . 【空調控制箱體】C.其餘比照櫥櫃品質 (RMK00627) . 因成形性需求故鍍層量有上限管制，排程變換前後一顆分切請U3暫留，待產線確認鍍層量後再行處置。 (RMK00627) | 訂單:2504DFD025/001 CG2 <生產備註> 事項如下 . 平板類,鍍鋅生產時SKIN PASS & T/L 請依據鍍鋅標準規定生產 (RMK00627) . 注意表面狀況(如無鋅痕,刮痕,凹陷.鼓起等) 鍍層控制(標準值 至 +20)之間 (RMK00627) . 每顆母鋼捲需切2M板量測急峻度,並記錄於外觀檢查記錄表內 (RMK00627) . 注意平坦度及表面狀況,請量測平坦度及弓形度並記錄之. (RMK00627) . 弓形度≦6MM/300MM 波高≦4MM 急峻度≦0.8%. (RMK00627) . 【空調控制箱體】C.其餘比照櫥櫃品質 (RMK00627) . 因成形性需求故鍍層量有上限管制，排程變換前後一顆分切請U3暫留，待產線確認鍍層量後再行處置。 (RMK00627) | 訂單:2504DFD025/001 CC1 <生產備註> 事項如下 . 【PMT】1.1.因為CR厚 1.104 mm，TOP 標準PMT以231℃去計算 (RMK-E_CHIN) . 【分切】郁潔曰：母鋼分切2粒 (RMK-E_CHIN) . 冷軋厚度 > 0.8mm 內圈須插入二張瓦楞紙,防止端板印痕.客戶為益大時不可加瓦楞紙 (RMK00059) . 1.本單若塗裝背面漆一律改為REVERSE COATING 例外訂單如下敘述 (RMK00163) . 2.例外訂單為R字頭超低光澤與PVDF (＞25μ)，背面漆可改 NATURE COATING，但搭配底漆避免遮蓋性不佳 (RMK00163) . 【PMT】1.2.CC2計算完後面漆每個ZONE 爐溫各降8℃為最終爐溫 (RMK00568) . 【PMT】1.3.CC2因爐溫各降8℃為最終爐溫，請股長於TEST時 確實量測板溫 (RMK00568) . 【PMT】1.4.若發現PMT不足，請上調ZONE溫度並回饋工程師 (RMK00568) . 【PMT】1.5.品檢注意！因標準PMT有下修請注意MEK測試 (RMK00568) . 【PMT】1.6.厚板少生產，請領班量測板溫並記錄之 (RMK00568) . 【空調控制箱體】A.目前客戶為亞喬，其品質遵循以下規定 (RMK00627) . 【空調控制箱體】B.TT≦2TT，板面不能有塗佈不均 (RMK00627) . 【空調控制箱體】C.其餘比照櫥櫃品質 (RMK00627) | 訂單:2504DFD025/001 CC2 <生產備註> 事項如下 . 【PMT】1.1.因為CR厚 1.104 mm，TOP 標準PMT以231℃去計算 (RMK-E_CHIN) . 【分切】郁潔曰：母鋼分切2粒 (RMK-E_CHIN) . 冷軋厚度 > 0.8mm 內圈須插入二張瓦楞紙,防止端板印痕.客戶為益大時不可加瓦楞紙 (RMK00059) . 1.本單若塗裝背面漆一律改為REVERSE COATING 例外訂單如下敘述 (RMK00163) . 2.例外訂單為R字頭超低光澤與PVDF (＞25μ)，背面漆可改 NATURE COATING，但搭配底漆避免遮蓋性不佳 (RMK00163) . 20120627晨會決議 CC2生產 PPGI 時請使用表調 (RMK00191) . 【PMT】1.2.CC2計算完後面漆每個ZONE 爐溫各降8℃為最終爐溫 (RMK00568) . 【PMT】1.3.CC2因爐溫各降8℃為最終爐溫，請股長於TEST時 確實量測板溫 (RMK00568) . 【PMT】1.4.若發現PMT不足，請上調ZONE溫度並回饋工程師 (RMK00568) . 【PMT】1.5.品檢注意！因標準PMT有下修請注意MEK測試 (RMK00568) . 【PMT】1.6.厚板少生產，請領班量測板溫並記錄之 (RMK00568) . 【空調控制箱體】A.目前客戶為亞喬，其品質遵循以下規定 (RMK00627) . 【空調控制箱體】B.TT≦2TT，板面不能有塗佈不均 (RMK00627) . 【空調控制箱體】C.其餘比照櫥櫃品質 (RMK00627) | 訂單:2504DFD025/001 RCL <生產備註> 事項如下 . 冷軋厚度 > 0.8mm 內圈須插入二張瓦楞紙,防止端板印痕.客戶為益大時不可加瓦楞紙 (RMK00059) | 訂單:2504DFD025/001 CCPK 無 <生產備註> 事項 | 訂單:2504DFD025/001 CGQC <品檢備註> 事項如下 . 平板類,鍍鋅生產時SKIN PASS & T/L 請依據鍍鋅標準規定生產 (RMK00627) . 注意表面狀況(如無鋅痕,刮痕,凹陷.鼓起等) 鍍層控制(標準值 至 +20)之間 (RMK00627) . 每顆母鋼捲需切2M板量測急峻度,並記錄於外觀檢查記錄表內 (RMK00627) . 注意平坦度及表面狀況,請量測平坦度及弓形度並記錄之. (RMK00627) . 弓形度≦6MM/300MM 波高≦4MM 急峻度≦0.8%. (RMK00627) . 【空調控制箱體】C.其餘比照櫥櫃品質 (RMK00627) | 訂單:2504DFD025/001 CCQC <品檢備註> 事項如下 . 【PMT】1.1.因為CR厚 1.104 mm，TOP 標準PMT以231℃去計算 (RMK-E_CHIN) . 【分切】郁潔曰：母鋼分切2粒 (RMK-E_CHIN) . 冷軋厚度 > 0.8mm 內圈須插入二張瓦楞紙,防止端板印痕.客戶為益大時不可加瓦楞紙 (RMK00059) . 1.本單若塗裝背面漆一律改為REVERSE COATING 例外訂單如下敘述 (RMK00163) . 2.例外訂單為R字頭超低光澤與PVDF (＞25μ)，背面漆可改 NATURE COATING，但搭配底漆避免遮蓋性不佳 (RMK00163) . 【PMT】1.2.CC2計算完後面漆每個ZONE 爐溫各降8℃為最終爐溫 (RMK00568) . 【PMT】1.3.CC2因爐溫各降8℃為最終爐溫，請股長於TEST時 確實量測板溫 (RMK00568) . 【PMT】1.4.若發現PMT不足，請上調ZONE溫度並回饋工程師 (RMK00568) . 【PMT】1.5.品檢注意！因標準PMT有下修請注意MEK測試 (RMK00568) . 【PMT】1.6.厚板少生產，請領班量測板溫並記錄之 (RMK00568) . 【空調控制箱體】A.目前客戶為亞喬，其品質遵循以下規定 (RMK00627) . 【空調控制箱體】B.TT≦2TT，板面不能有塗佈不均 (RMK00627) . 【空調控制箱體】C.其餘比照櫥櫃品質 (RMK00627) | 訂單:2504DFD025/001 TOL 無 <生產備註> 事項 | 【分切】郁潔曰：母鋼分切2粒^^/CC1/CC2/CCQC/ <<.E_CHIN 2025/03/27 07:54.>> 【PMT】1.1.因為CR厚 1.104 mm，TOP 標準PMT以231℃去計算^^/CC1/CC2/CCQC/^^ <<.E_CHIN 2025/03/27 07:55.>> | 訂單 2504DFD025/001 修改記錄如下: 20250325 13:04:17 (22030) 退火碼: >> S1, 用途碼: >> CIC034, 背面標示: >> C008, 訂單背面顏色(五碼): >> BW731, 背面漆膜厚: >> NOM, 背面漆塗漆型式幾塗幾烤: >> 1, 鉻酸鹽: >> Z, 訂單厚度: >> 1.2, 訂單重: >> 30, 重量容許率(下限): >> 10, 重量容許率(上限): >> 10, 訂單寬度: >> 1219, 鍍製方式: >> AC, 鋼捲內徑: >> 610, 鋼捲下限重: >> 10, 鋼捲上限重: >> 12, 壓花條件碼: >> -, 表面花紋: >> Z, 綠色識別碼: >> -, 印刷輥號: >> -, 產品代碼: >> PPGI, 皮膜碼: >> -, 單位別: >> M, 油品種類: >> Z, 塗油量: >> Z, 包裝代碼: >> D4 , 保護膜碼: >> -, 客戶試片取樣型式: >> -, 調質碼: >> S, 套筒碼: >> E , 規格: >> CGCC-10, 製造標準: >> SYSCO, 表面處理劑種類: >> Z, 表面處理劑塗佈量: >> Z, 伸長率測試: >> N, 硬度測試碼: >> N, 抗拉強度測試: >> N, 降伏強度測試: >> N, 訂單正面顏色(五碼): >> 6C275, 正面漆膜厚: >> 25, 正面漆塗漆型式幾塗幾烤: >> 2, 修邊碼: >> Y, 重量碼: >> AW, 鋼捲捲向: >> I, 鍍層碼: >> Z12, | *:
PPGL | 2504DFD027/001 |  | 1. 部分大陸料含B元素超過CNS規範管制，故請原料CNS規範之訂單不要配大陸料 (OFP00684)-{.不符.} | 1. 訂單若有厚度變異，冷軋厚度公差比照烤漆計算公式 , 但最小為 1/2 公差做設定 (OFP00254)-{.不符.} 2. "偏薄要求訂單" 鍍後厚度減 鍍後厚度下限需大於 0.02 MM,以免發生厚度不足狀況 (OFP00369)-{.不符.} 3. 部分大陸料含B元素超過CNS規範管制，故請原料CNS規範之訂單不要配大陸料 (OFP00684)-{.不符.} | 訂單:2504DFD027/001 CPL <生產備註> 事項如下 . 除HGI/ HGL 訂單邊緣不噴油. 其餘皆側緣噴油 (RMK00285) | 訂單:2504DFD027/001 CR1 無 <生產備註> 事項 | 訂單:2504DFD027/001 CR2 無 <生產備註> 事項 | 訂單:2504DFD027/001 CG1 <生產備註> 事項如下 . 瓦形屋頂用 注意鍍層控制範圍：min=標準值，Max=標準值+30 (RMK00103) . 因成形性需求故鍍層量有上限管制，排程變換前後一顆分切請U3暫留，待產線確認鍍層量後再行處置。 (RMK00103) | 訂單:2504DFD027/001 CG2 <生產備註> 事項如下 . 瓦形屋頂用 注意鍍層控制範圍：min=標準值，Max=標準值+30 (RMK00103) . 因成形性需求故鍍層量有上限管制，排程變換前後一顆分切請U3暫留，待產線確認鍍層量後再行處置。 (RMK00103) | 訂單:2504DFD027/001 CC1 <生產備註> 事項如下 . 超低光澤產品,色差計塗佈量依據5+20U為基準。RYF89 以5+22U為基準。 (RMK00103) . 請出口人員貼上"請勿堆疊"紅色標簽. (RMK00103) . R字頭色碼 MASS 目標100%~115%之間. (RMK00103) . R字頭色碼塗佈量須在20U以上,不然會有白色點狀(繩紋),已被客戶訴賠. (RMK00103) . 捲起單位張力請加大至 5.5（有另行備註要求張力設定時，依另行備註需求設定）） (RMK00103) . 1.本單若塗裝背面漆一律改為REVERSE COATING 例外訂單如下敘述 (RMK00163) . 2.例外訂單為R字頭超低光澤與PVDF (＞25μ)，背面漆可改 NATURE COATING，但搭配底漆避免遮蓋性不佳 (RMK00163) . ★品檢注意！JIS&CNS 訂單必須每滿50噸一定要再做一次TEST (RMK00259) . 1.此為NEO塗料,色差計請用有"(20150105)"的標準樣檔名確認色差值,找不到檔案時請通知TED工程師，分機#321 (RMK00343) . 2.色差放行標準為ΔL、Δa、Δb≦±0.6,光澤放行標準放寬到7以下放行,目視色差不管制 (RMK00343) . 2015年發生過訴賠。請出口使用鋼套桶前請檢查焊接處，以免捲取後產生折痕 (RMK00381) | 訂單:2504DFD027/001 CC2 <生產備註> 事項如下 . 超低光澤產品,色差計塗佈量依據5+20U為基準。RYF89 以5+22U為基準。 (RMK00103) . 請出口人員貼上"請勿堆疊"紅色標簽. (RMK00103) . R字頭色碼 MASS 目標100%~115%之間. (RMK00103) . R字頭色碼塗佈量須在20U以上,不然會有白色點狀(繩紋),已被客戶訴賠. (RMK00103) . 1.本單若塗裝背面漆一律改為REVERSE COATING 例外訂單如下敘述 (RMK00163) . 2.例外訂單為R字頭超低光澤與PVDF (＞25μ)，背面漆可改 NATURE COATING，但搭配底漆避免遮蓋性不佳 (RMK00163) . ★品檢注意！JIS&CNS 訂單必須每滿50噸一定要再做一次TEST (RMK00259) . 1.此為NEO塗料,色差計請用有"(20150105)"的標準樣檔名確認色差值,找不到檔案時請通知TED工程師，分機#321 (RMK00343) . 2.色差放行標準為ΔL、Δa、Δb≦±0.6,光澤放行標準放寬到7以下放行,目視色差不管制 (RMK00343) . 2015年發生過訴賠。請出口使用鋼套桶前請檢查焊接處，以免捲取後產生折痕 (RMK00381) | 訂單:2504DFD027/001 RCL 無 <生產備註> 事項 | 訂單:2504DFD027/001 CCPK 無 <生產備註> 事項 | 訂單:2504DFD027/001 CGQC <品檢備註> 事項如下 . 瓦形屋頂用 注意鍍層控制範圍：min=標準值，Max=標準值+30 (RMK00103) | 訂單:2504DFD027/001 CCQC <品檢備註> 事項如下 . 超低光澤產品,色差計塗佈量依據5+20U為基準。RYF89 以5+22U為基準。 (RMK00103) . R字頭色碼 MASS 目標100%~115%之間. (RMK00103) . 1.本單若塗裝背面漆一律改為REVERSE COATING 例外訂單如下敘述 (RMK00163) . 2.例外訂單為R字頭超低光澤與PVDF (＞25μ)，背面漆可改 NATURE COATING，但搭配底漆避免遮蓋性不佳 (RMK00163) . ★品檢注意！JIS&CNS 訂單必須每滿50噸一定要再做一次TEST (RMK00259) . 1.此為NEO塗料,色差計請用有"(20150105)"的標準樣檔名確認色差值,找不到檔案時請通知TED工程師，分機#321 (RMK00343) . 2.色差放行標準為ΔL、Δa、Δb≦±0.6,光澤放行標準放寬到7以下放行,目視色差不管制 (RMK00343) | 訂單:2504DFD027/001 TOL 無 <生產備註> 事項 |  | 訂單 2504DFD027/001 修改記錄如下: 20250325 10:38:13 (93025) 退火碼: >> S1, 用途碼: >> COA012, 背面標示: >> C844, 訂單背面顏色(五碼): >> BW73N, 背面漆膜厚: >> NOM, 背面漆塗漆型式幾塗幾烤: >> 2, 鉻酸鹽: >> Z, 訂單厚度: >> 0.42, 訂單重: >> 15, 重量容許率(下限): >> 10, 重量容許率(上限): >> 10, 訂單寬度: >> 914, 鍍製方式: >> AC, 鋼捲內徑: >> 508, 鋼捲下限重: >> 3, 鋼捲上限重: >> 5, 壓花條件碼: >> -, 表面花紋: >> R, 綠色識別碼: >> -, 印刷輥號: >> -, 產品代碼: >> PPGL, 皮膜碼: >> -, 單位別: >> M, 油品種類: >> Z, 塗油量: >> Z, 包裝代碼: >> D2 , 保護膜碼: >> -, 客戶試片取樣型式: >> -, 調質碼: >> S, 套筒碼: >> S , 規格: >> CGLCC-20, 製造標準: >> CNS, 表面處理劑種類: >> Z, 表面處理劑塗佈量: >> Z, 伸長率測試: >> N, 硬度測試碼: >> N, 抗拉強度測試: >> N, 降伏強度測試: >> N, 厚度變異: >> -1.2, 訂單正面顏色(五碼): >> RYB77, 正面漆膜厚: >> 25, 正面漆塗漆型式幾塗幾烤: >> 2, 修邊碼: >> Y, 重量碼: >> AW, 鋼捲捲向: >> I, 鍍層碼: >> AZ150, | H:厚度偏薄
PPGL | 2504DFD027/002 |  | 1. 部分大陸料含B元素超過CNS規範管制，故請原料CNS規範之訂單不要配大陸料 (OFP00684)-{.不符.} | 1. 訂單若有厚度變異，冷軋厚度公差比照烤漆計算公式 , 但最小為 1/2 公差做設定 (OFP00254)-{.不符.} 2. "偏薄要求訂單" 鍍後厚度減 鍍後厚度下限需大於 0.02 MM,以免發生厚度不足狀況 (OFP00369)-{.不符.} 3. 部分大陸料含B元素超過CNS規範管制，故請原料CNS規範之訂單不要配大陸料 (OFP00684)-{.不符.} | 訂單:2504DFD027/002 CPL <生產備註> 事項如下 . 除HGI/ HGL 訂單邊緣不噴油. 其餘皆側緣噴油 (RMK00285) | 訂單:2504DFD027/002 CR1 無 <生產備註> 事項 | 訂單:2504DFD027/002 CR2 無 <生產備註> 事項 | 訂單:2504DFD027/002 CG1 <生產備註> 事項如下 . 瓦形屋頂用 注意鍍層控制範圍：min=標準值，Max=標準值+30 (RMK00103) . 因成形性需求故鍍層量有上限管制，排程變換前後一顆分切請U3暫留，待產線確認鍍層量後再行處置。 (RMK00103) | 訂單:2504DFD027/002 CG2 <生產備註> 事項如下 . 瓦形屋頂用 注意鍍層控制範圍：min=標準值，Max=標準值+30 (RMK00103) . 因成形性需求故鍍層量有上限管制，排程變換前後一顆分切請U3暫留，待產線確認鍍層量後再行處置。 (RMK00103) | 訂單:2504DFD027/002 CC1 <生產備註> 事項如下 . 超低光澤產品,色差計塗佈量依據5+20U為基準。RYF89 以5+22U為基準。 (RMK00103) . 請出口人員貼上"請勿堆疊"紅色標簽. (RMK00103) . R字頭色碼 MASS 目標100%~115%之間. (RMK00103) . R字頭色碼塗佈量須在20U以上,不然會有白色點狀(繩紋),已被客戶訴賠. (RMK00103) . 捲起單位張力請加大至 5.5（有另行備註要求張力設定時，依另行備註需求設定）） (RMK00103) . 1.本單若塗裝背面漆一律改為REVERSE COATING 例外訂單如下敘述 (RMK00163) . 2.例外訂單為R字頭超低光澤與PVDF (＞25μ)，背面漆可改 NATURE COATING，但搭配底漆避免遮蓋性不佳 (RMK00163) . ★品檢注意！JIS&CNS 訂單必須每滿50噸一定要再做一次TEST (RMK00259) . 1.此為NEO塗料,色差計請用有"(20150105)"的標準樣檔名確認色差值,找不到檔案時請通知TED工程師，分機#321 (RMK00343) . 2.色差放行標準為ΔL、Δa、Δb≦±0.6,光澤放行標準放寬到7以下放行,目視色差不管制 (RMK00343) . CC1:本單厚度≧0.52mm，經測試結果標準PMT請以225℃為標準去計算爐溫 (RMK00379) . 2015年發生過訴賠。請出口使用鋼套桶前請檢查焊接處，以免捲取後產生折痕 (RMK00381) | 訂單:2504DFD027/002 CC2 <生產備註> 事項如下 . 超低光澤產品,色差計塗佈量依據5+20U為基準。RYF89 以5+22U為基準。 (RMK00103) . 請出口人員貼上"請勿堆疊"紅色標簽. (RMK00103) . R字頭色碼 MASS 目標100%~115%之間. (RMK00103) . R字頭色碼塗佈量須在20U以上,不然會有白色點狀(繩紋),已被客戶訴賠. (RMK00103) . 1.本單若塗裝背面漆一律改為REVERSE COATING 例外訂單如下敘述 (RMK00163) . 2.例外訂單為R字頭超低光澤與PVDF (＞25μ)，背面漆可改 NATURE COATING，但搭配底漆避免遮蓋性不佳 (RMK00163) . ★品檢注意！JIS&CNS 訂單必須每滿50噸一定要再做一次TEST (RMK00259) . 1.此為NEO塗料,色差計請用有"(20150105)"的標準樣檔名確認色差值,找不到檔案時請通知TED工程師，分機#321 (RMK00343) . 2.色差放行標準為ΔL、Δa、Δb≦±0.6,光澤放行標準放寬到7以下放行,目視色差不管制 (RMK00343) . CC1:本單厚度≧0.52mm，經測試結果標準PMT請以225℃為標準去計算爐溫 (RMK00379) . 2015年發生過訴賠。請出口使用鋼套桶前請檢查焊接處，以免捲取後產生折痕 (RMK00381) | 訂單:2504DFD027/002 RCL 無 <生產備註> 事項 | 訂單:2504DFD027/002 CCPK 無 <生產備註> 事項 | 訂單:2504DFD027/002 CGQC <品檢備註> 事項如下 . 瓦形屋頂用 注意鍍層控制範圍：min=標準值，Max=標準值+30 (RMK00103) | 訂單:2504DFD027/002 CCQC <品檢備註> 事項如下 . 超低光澤產品,色差計塗佈量依據5+20U為基準。RYF89 以5+22U為基準。 (RMK00103) . R字頭色碼 MASS 目標100%~115%之間. (RMK00103) . 1.本單若塗裝背面漆一律改為REVERSE COATING 例外訂單如下敘述 (RMK00163) . 2.例外訂單為R字頭超低光澤與PVDF (＞25μ)，背面漆可改 NATURE COATING，但搭配底漆避免遮蓋性不佳 (RMK00163) . ★品檢注意！JIS&CNS 訂單必須每滿50噸一定要再做一次TEST (RMK00259) . 1.此為NEO塗料,色差計請用有"(20150105)"的標準樣檔名確認色差值,找不到檔案時請通知TED工程師，分機#321 (RMK00343) . 2.色差放行標準為ΔL、Δa、Δb≦±0.6,光澤放行標準放寬到7以下放行,目視色差不管制 (RMK00343) | 訂單:2504DFD027/002 TOL 無 <生產備註> 事項 |  | 訂單 2504DFD027/002 修改記錄如下: 20250325 10:38:27 (93025) 退火碼: >> S1, 用途碼: >> COA012, 背面標示: >> C844, 訂單背面顏色(五碼): >> BW73N, 背面漆膜厚: >> NOM, 背面漆塗漆型式幾塗幾烤: >> 2, 鉻酸鹽: >> Z, 訂單厚度: >> 0.52, 訂單重: >> 15, 重量容許率(下限): >> 10, 重量容許率(上限): >> 10, 訂單寬度: >> 914, 鍍製方式: >> AC, 鋼捲內徑: >> 508, 鋼捲下限重: >> 3, 鋼捲上限重: >> 5, 壓花條件碼: >> -, 表面花紋: >> R, 綠色識別碼: >> -, 印刷輥號: >> -, 產品代碼: >> PPGL, 皮膜碼: >> -, 單位別: >> M, 油品種類: >> Z, 塗油量: >> Z, 包裝代碼: >> D2 , 保護膜碼: >> -, 客戶試片取樣型式: >> -, 調質碼: >> S, 套筒碼: >> S , 規格: >> CGLCC-20, 製造標準: >> CNS, 表面處理劑種類: >> Z, 表面處理劑塗佈量: >> Z, 伸長率測試: >> N, 硬度測試碼: >> N, 抗拉強度測試: >> N, 降伏強度測試: >> N, 厚度變異: >> -1.4, 訂單正面顏色(五碼): >> RYB77, 正面漆膜厚: >> 25, 正面漆塗漆型式幾塗幾烤: >> 2, 修邊碼: >> Y, 重量碼: >> AW, 鋼捲捲向: >> I, 鍍層碼: >> AZ150, | H:厚度偏薄
PPGL | 2504DFD028/001 | 1. 單捲限重檢核 (原料重:16~21, 分切困難:16.80~17.50,20.00~21.00, 單捲限重:2.50~2.80)(OFP00031)-{.不符.} | 1. 烤漆產品"門板"類...指定使用CSC或DS用料，切勿用其它料源 (OFP00129)-{.不符.} 2. 提醒：格來德捲門 CGLC400 投SAE1012料。訂單0.45（CR=0.455) HR=2.52 軋延率 82％。確認OK可不用理會 (OFP00371)-{.不符.} 3. 部分大陸料含B元素超過CNS規範管制，故請原料CNS規範之訂單不要配大陸料 (OFP00684)-{.不符.} | 1. 備註：XXXXX 標準MASS=XXX 為生產與品管依據。排程MASS為請購用不用理會 (OFP00293)-{.不符.} 2. 提醒：格來德捲門 CGLC400 投SAE1012料。訂單0.45（CR=0.455) HR=2.52 軋延率 82％。確認OK可不用理會 (OFP00371)-{.不符.} 3. 【提醒】！本單為直立式包裝，嚴禁鍍鋅或烤漆後以STAGGER捲取 (OFP00451)-{.不符.} 4. 部分大陸料含B元素超過CNS規範管制，故請原料CNS規範之訂單不要配大陸料 (OFP00684)-{.不符.} | 訂單:2504DFD028/001 CPL <生產備註> 事項如下 . 指定使用CSC或中龍或者日本用料，切勿用其它料源。會訴賠... (RMK00241) . 除HGI/ HGL 訂單邊緣不噴油. 其餘皆側緣噴油 (RMK00285) | 訂單:2504DFD028/001 CR1 <生產備註> 事項如下 . 指定使用CSC或中龍或者日本用料，切勿用其它料源。會訴賠... (RMK00241) . 完軋寬度超出管制值上限≦2mm時,冷軋繼續生產並填寫品質異常通報單給鍍鋅線,以便調整張力與板溫 (RMK00278) | 訂單:2504DFD028/001 CR2 <生產備註> 事項如下 . 指定使用CSC或中龍或者日本用料，切勿用其它料源。會訴賠... (RMK00241) . 完軋寬度超出管制值上限≦2mm時,冷軋繼續生產並填寫品質異常通報單給鍍鋅線,以便調整張力與板溫 (RMK00278) | 訂單:2504DFD028/001 CG1 <生產備註> 事項如下 . ★ SKP+T/L 的 EL％總和 CQ ＞0.8％,材質SAE1012＞0.6 ％ --->一定要達到不然會訴賠★ (RMK00241) . 指定使用CSC或中龍或者日本用料，切勿用其它料源。會訴賠... (RMK00241) . 因為SKP+T/L 的 EL％總和 CQ ＞0.8％,材質SAE1012＞0.6 ％以上時，烤漆品檢測試Fluting 會NG降級 (RMK00241) . 若SKP+T/L 的 EL％總和 CQ ＞0.8％,材質SAE1012＞0.6 ％ 未能符合，反應給下製程與TED工程師 (RMK00241) | 訂單:2504DFD028/001 CG2 <生產備註> 事項如下 . ★ SKP+T/L 的 EL％總和 CQ ＞0.8％,材質SAE1012＞0.6 ％ --->一定要達到不然會訴賠★ (RMK00241) . 指定使用CSC或中龍或者日本用料，切勿用其它料源。會訴賠... (RMK00241) . 因為SKP+T/L 的 EL％總和 CQ ＞0.8％,材質SAE1012＞0.6 ％以上時，烤漆品檢測試Fluting 會NG降級 (RMK00241) . 若SKP+T/L 的 EL％總和 CQ ＞0.8％,材質SAE1012＞0.6 ％ 未能符合，反應給下製程與TED工程師 (RMK00241) | 訂單:2504DFD028/001 CC1 <生產備註> 事項如下 . 【MASS】BY60T 標準MASS=60+180=240 為生產與品管依據。排程MASS為請購用不用理會 (RMK-E_CHIN) . 【分切】因用戶端的大天車裁撤，必須降低最大限重,最後一顆分切重量若是超過3.2噸,再次分切成2顆1噸多的小鋼捲,重量低於訂單限重客戶也願意一級品接受 (RMK-E_CHIN) . 1.本單若塗裝背面漆一律改為REVERSE COATING 例外訂單如下敘述 (RMK00163) . 2.例外訂單為R字頭超低光澤與PVDF (＞25μ)，背面漆可改 NATURE COATING，但搭配底漆避免遮蓋性不佳 (RMK00163) . 請注意面漆（扣除底漆mass）mass必須≧90％ STD MASS (訂單有耐磨耗需求) (RMK00214) . 每顆母鋼捲 留烤漆板 全寬*30CM*1片 並註明(1)鋼捲號碼(2)耐磨耗 給實驗室做耐磨耗試驗.請浮貼三張標籤！ (RMK00214) . 一般CQ T/L EL％目標0.1％，視板面或狀況可做調整--->不然下製程會發生FLUTING會訴賠 (RMK00241) . ★本產品因訴賠過，一定得做 Fluting TEST，線上EL％有調整時需再確認★ (RMK00241) . ★品檢注意！JIS&CNS 訂單必須每滿50噸一定要再做一次TEST (RMK00259) . 【捲取】注意！本單為直立式包裝。禁用STAGGER捲取送包裝！送RCL重處理例外。 (RMK00512) . 【抽氣量】白色系在CC1生產時,FINISH抽氣量請設定250,如生產中發生色差b值異常升高,請股長再加大抽氣量因應 (RMK00560) | 訂單:2504DFD028/001 CC2 <生產備註> 事項如下 . 【MASS】BY60T 標準MASS=60+180=240 為生產與品管依據。排程MASS為請購用不用理會 (RMK-E_CHIN) . 【分切】因用戶端的大天車裁撤，必須降低最大限重,最後一顆分切重量若是超過3.2噸,再次分切成2顆1噸多的小鋼捲,重量低於訂單限重客戶也願意一級品接受 (RMK-E_CHIN) . 1.本單若塗裝背面漆一律改為REVERSE COATING 例外訂單如下敘述 (RMK00163) . 2.例外訂單為R字頭超低光澤與PVDF (＞25μ)，背面漆可改 NATURE COATING，但搭配底漆避免遮蓋性不佳 (RMK00163) . 請注意面漆（扣除底漆mass）mass必須≧90％ STD MASS (訂單有耐磨耗需求) (RMK00214) . 每顆母鋼捲 留烤漆板 全寬*30CM*1片 並註明(1)鋼捲號碼(2)耐磨耗 給實驗室做耐磨耗試驗.請浮貼三張標籤！ (RMK00214) . 一般CQ T/L EL％目標0.1％，視板面或狀況可做調整--->不然下製程會發生FLUTING會訴賠 (RMK00241) . ★本產品因訴賠過，一定得做 Fluting TEST，線上EL％有調整時需再確認★ (RMK00241) . ★品檢注意！JIS&CNS 訂單必須每滿50噸一定要再做一次TEST (RMK00259) . 【捲取】注意！本單為直立式包裝。禁用STAGGER捲取送包裝！送RCL重處理例外。 (RMK00512) . 【抽氣量】白色系在CC1生產時,FINISH抽氣量請設定250,如生產中發生色差b值異常升高,請股長再加大抽氣量因應 (RMK00560) | 訂單:2504DFD028/001 RCL <生產備註> 事項如下 . 【捲取】注意！本單為直立式包裝。禁用STAGGER捲取送包裝！送RCL重處理例外。 (RMK00512) | 訂單:2504DFD028/001 CCPK 無 <生產備註> 事項 | 訂單:2504DFD028/001 CGQC 無 <品檢備註> 事項 | 訂單:2504DFD028/001 CCQC <品檢備註> 事項如下 . 【MASS】BY60T 標準MASS=60+180=240 為生產與品管依據。排程MASS為請購用不用理會 (RMK-E_CHIN) . 【分切】因用戶端的大天車裁撤，必須降低最大限重,最後一顆分切重量若是超過3.2噸,再次分切成2顆1噸多的小鋼捲,重量低於訂單限重客戶也願意一級品接受 (RMK-E_CHIN) . 1.本單若塗裝背面漆一律改為REVERSE COATING 例外訂單如下敘述 (RMK00163) . 2.例外訂單為R字頭超低光澤與PVDF (＞25μ)，背面漆可改 NATURE COATING，但搭配底漆避免遮蓋性不佳 (RMK00163) . 請注意面漆（扣除底漆mass）mass必須≧90％ STD MASS (訂單有耐磨耗需求) (RMK00214) . 每顆母鋼捲 留烤漆板 全寬*30CM*1片 並註明(1)鋼捲號碼(2)耐磨耗 給實驗室做耐磨耗試驗.請浮貼三張標籤！ (RMK00214) . ★本產品因訴賠過，一定得做 Fluting TEST，線上EL％有調整時需再確認★ (RMK00241) . ★品檢注意！JIS&CNS 訂單必須每滿50噸一定要再做一次TEST (RMK00259) . 【捲取】注意！本單為直立式包裝。禁用STAGGER捲取送包裝！送RCL重處理例外。 (RMK00512) | 訂單:2504DFD028/001 TOL 無 <生產備註> 事項 | 【分切】因用戶端的大天車裁撤，必須降低最大限重,最後一顆分切重量若是超過3.2噸,再次分切成2顆1噸多的小鋼捲,重量低於訂單限重客戶也願意一級品接受^^/CC1/CC2/CCQC/ <<.E_CHIN 2025/03/27 10:59.>> 【MASS】BY60T 標準MASS=60+180=240 為生產與品管依據。排程MASS為請購用不用理會^^/CC1/CC2/CCQC/^^ <<.E_CHIN 2025/03/27 11:09.>> | 訂單 2504DFD028/001 修改記錄如下: 20250325 10:51:31 (93025) 退火碼: >> S1, 用途碼: >> COA010, 背面標示: >> C845, 訂單背面顏色(五碼): >> BY60T, 背面漆膜厚: >> NOM, 背面漆塗漆型式幾塗幾烤: >> 2, 鉻酸鹽: >> Z, 訂單厚度: >> 0.45, 訂單重: >> 30, 重量容許率(下限): >> 10, 重量容許率(上限): >> 10, 訂單寬度: >> 960, 鍍製方式: >> BC, 鋼捲內徑: >> 508, 鋼捲下限重: >> 2.5, 鋼捲上限重: >> 2.8, 壓花條件碼: >> -, 表面花紋: >> R, 綠色識別碼: >> -, 印刷輥號: >> -, 產品代碼: >> PPGL, 皮膜碼: >> -, 單位別: >> M, 油品種類: >> Z, 塗油量: >> Z, 包裝代碼: >> D7 , 保護膜碼: >> -, 客戶試片取樣型式: >> -, 調質碼: >> S, 套筒碼: >> P , 規格: >> CGLC400-20, 製造標準: >> CNS, 表面處理劑種類: >> Z, 表面處理劑塗佈量: >> Z, 伸長率測試: >> Y, 硬度測試碼: >> Y, 抗拉強度測試: >> Y, 降伏強度測試: >> Y, 厚度變異: >> 0, 訂單正面顏色(五碼): >> 5W386, 正面漆膜厚: >> NOM, 正面漆塗漆型式幾塗幾烤: >> 2, 修邊碼: >> Y, 重量碼: >> AW, 鋼捲捲向: >> O, 鍍層碼: >> AZ150, | *:
PPGL | 2504DFD028/002 | 1. 單捲限重檢核 (原料重:16~21, 分切困難:16.80~17.50,20.00~21.00, 單捲限重:2.50~2.80)(OFP00031)-{.不符.} | 1. 烤漆產品"門板"類...指定使用CSC或DS用料，切勿用其它料源 (OFP00129)-{.不符.} 2. 提醒：格來德捲門 CGLC400 投SAE1012料。訂單0.45（CR=0.455) HR=2.52 軋延率 82％。確認OK可不用理會 (OFP00371)-{.不符.} 3. 部分大陸料含B元素超過CNS規範管制，故請原料CNS規範之訂單不要配大陸料 (OFP00684)-{.不符.} | 1. 備註：XXXXX 標準MASS=XXX 為生產與品管依據。排程MASS為請購用不用理會 (OFP00293)-{.不符.} 2. 提醒：格來德捲門 CGLC400 投SAE1012料。訂單0.45（CR=0.455) HR=2.52 軋延率 82％。確認OK可不用理會 (OFP00371)-{.不符.} 3. 【提醒】！本單為直立式包裝，嚴禁鍍鋅或烤漆後以STAGGER捲取 (OFP00451)-{.不符.} 4. 部分大陸料含B元素超過CNS規範管制，故請原料CNS規範之訂單不要配大陸料 (OFP00684)-{.不符.} | 訂單:2504DFD028/002 CPL <生產備註> 事項如下 . 指定使用CSC或中龍或者日本用料，切勿用其它料源。會訴賠... (RMK00241) . 除HGI/ HGL 訂單邊緣不噴油. 其餘皆側緣噴油 (RMK00285) | 訂單:2504DFD028/002 CR1 <生產備註> 事項如下 . 指定使用CSC或中龍或者日本用料，切勿用其它料源。會訴賠... (RMK00241) . 完軋寬度超出管制值上限≦2mm時,冷軋繼續生產並填寫品質異常通報單給鍍鋅線,以便調整張力與板溫 (RMK00278) | 訂單:2504DFD028/002 CR2 <生產備註> 事項如下 . 指定使用CSC或中龍或者日本用料，切勿用其它料源。會訴賠... (RMK00241) . 完軋寬度超出管制值上限≦2mm時,冷軋繼續生產並填寫品質異常通報單給鍍鋅線,以便調整張力與板溫 (RMK00278) | 訂單:2504DFD028/002 CG1 <生產備註> 事項如下 . ★ SKP+T/L 的 EL％總和 CQ ＞0.8％,材質SAE1012＞0.6 ％ --->一定要達到不然會訴賠★ (RMK00241) . 指定使用CSC或中龍或者日本用料，切勿用其它料源。會訴賠... (RMK00241) . 因為SKP+T/L 的 EL％總和 CQ ＞0.8％,材質SAE1012＞0.6 ％以上時，烤漆品檢測試Fluting 會NG降級 (RMK00241) . 若SKP+T/L 的 EL％總和 CQ ＞0.8％,材質SAE1012＞0.6 ％ 未能符合，反應給下製程與TED工程師 (RMK00241) | 訂單:2504DFD028/002 CG2 <生產備註> 事項如下 . ★ SKP+T/L 的 EL％總和 CQ ＞0.8％,材質SAE1012＞0.6 ％ --->一定要達到不然會訴賠★ (RMK00241) . 指定使用CSC或中龍或者日本用料，切勿用其它料源。會訴賠... (RMK00241) . 因為SKP+T/L 的 EL％總和 CQ ＞0.8％,材質SAE1012＞0.6 ％以上時，烤漆品檢測試Fluting 會NG降級 (RMK00241) . 若SKP+T/L 的 EL％總和 CQ ＞0.8％,材質SAE1012＞0.6 ％ 未能符合，反應給下製程與TED工程師 (RMK00241) | 訂單:2504DFD028/002 CC1 <生產備註> 事項如下 . 【MASS】BY60T 標準MASS=60+180=240 為生產與品管依據。排程MASS為請購用不用理會 (RMK-E_CHIN) . 【分切】因用戶端的大天車裁撤，必須降低最大限重,最後一顆分切重量若是超過3.2噸,再次分切成2顆1噸多的小鋼捲,重量低於訂單限重客戶也願意一級品接受 (RMK-E_CHIN) . 1.本單若塗裝背面漆一律改為REVERSE COATING 例外訂單如下敘述 (RMK00163) . 2.例外訂單為R字頭超低光澤與PVDF (＞25μ)，背面漆可改 NATURE COATING，但搭配底漆避免遮蓋性不佳 (RMK00163) . 請注意面漆（扣除底漆mass）mass必須≧90％ STD MASS (訂單有耐磨耗需求) (RMK00214) . 每顆母鋼捲 留烤漆板 全寬*30CM*1片 並註明(1)鋼捲號碼(2)耐磨耗 給實驗室做耐磨耗試驗.請浮貼三張標籤！ (RMK00214) . 一般CQ T/L EL％目標0.1％，視板面或狀況可做調整--->不然下製程會發生FLUTING會訴賠 (RMK00241) . ★本產品因訴賠過，一定得做 Fluting TEST，線上EL％有調整時需再確認★ (RMK00241) . ★品檢注意！JIS&CNS 訂單必須每滿50噸一定要再做一次TEST (RMK00259) . 【捲取】注意！本單為直立式包裝。禁用STAGGER捲取送包裝！送RCL重處理例外。 (RMK00512) | 訂單:2504DFD028/002 CC2 <生產備註> 事項如下 . 【MASS】BY60T 標準MASS=60+180=240 為生產與品管依據。排程MASS為請購用不用理會 (RMK-E_CHIN) . 【分切】因用戶端的大天車裁撤，必須降低最大限重,最後一顆分切重量若是超過3.2噸,再次分切成2顆1噸多的小鋼捲,重量低於訂單限重客戶也願意一級品接受 (RMK-E_CHIN) . 1.本單若塗裝背面漆一律改為REVERSE COATING 例外訂單如下敘述 (RMK00163) . 2.例外訂單為R字頭超低光澤與PVDF (＞25μ)，背面漆可改 NATURE COATING，但搭配底漆避免遮蓋性不佳 (RMK00163) . 請注意面漆（扣除底漆mass）mass必須≧90％ STD MASS (訂單有耐磨耗需求) (RMK00214) . 每顆母鋼捲 留烤漆板 全寬*30CM*1片 並註明(1)鋼捲號碼(2)耐磨耗 給實驗室做耐磨耗試驗.請浮貼三張標籤！ (RMK00214) . 一般CQ T/L EL％目標0.1％，視板面或狀況可做調整--->不然下製程會發生FLUTING會訴賠 (RMK00241) . ★本產品因訴賠過，一定得做 Fluting TEST，線上EL％有調整時需再確認★ (RMK00241) . ★品檢注意！JIS&CNS 訂單必須每滿50噸一定要再做一次TEST (RMK00259) . 【捲取】注意！本單為直立式包裝。禁用STAGGER捲取送包裝！送RCL重處理例外。 (RMK00512) | 訂單:2504DFD028/002 RCL <生產備註> 事項如下 . 【捲取】注意！本單為直立式包裝。禁用STAGGER捲取送包裝！送RCL重處理例外。 (RMK00512) | 訂單:2504DFD028/002 CCPK 無 <生產備註> 事項 | 訂單:2504DFD028/002 CGQC 無 <品檢備註> 事項 | 訂單:2504DFD028/002 CCQC <品檢備註> 事項如下 . 【MASS】BY60T 標準MASS=60+180=240 為生產與品管依據。排程MASS為請購用不用理會 (RMK-E_CHIN) . 【分切】因用戶端的大天車裁撤，必須降低最大限重,最後一顆分切重量若是超過3.2噸,再次分切成2顆1噸多的小鋼捲,重量低於訂單限重客戶也願意一級品接受 (RMK-E_CHIN) . 1.本單若塗裝背面漆一律改為REVERSE COATING 例外訂單如下敘述 (RMK00163) . 2.例外訂單為R字頭超低光澤與PVDF (＞25μ)，背面漆可改 NATURE COATING，但搭配底漆避免遮蓋性不佳 (RMK00163) . 請注意面漆（扣除底漆mass）mass必須≧90％ STD MASS (訂單有耐磨耗需求) (RMK00214) . 每顆母鋼捲 留烤漆板 全寬*30CM*1片 並註明(1)鋼捲號碼(2)耐磨耗 給實驗室做耐磨耗試驗.請浮貼三張標籤！ (RMK00214) . ★本產品因訴賠過，一定得做 Fluting TEST，線上EL％有調整時需再確認★ (RMK00241) . ★品檢注意！JIS&CNS 訂單必須每滿50噸一定要再做一次TEST (RMK00259) . 【捲取】注意！本單為直立式包裝。禁用STAGGER捲取送包裝！送RCL重處理例外。 (RMK00512) | 訂單:2504DFD028/002 TOL 無 <生產備註> 事項 | 【分切】因用戶端的大天車裁撤，必須降低最大限重,最後一顆分切重量若是超過3.2噸,再次分切成2顆1噸多的小鋼捲,重量低於訂單限重客戶也願意一級品接受^^/CC1/CC2/CCQC/ <<.E_CHIN 2025/03/27 11:01.>> 【MASS】BY60T 標準MASS=60+180=240 為生產與品管依據。排程MASS為請購用不用理會^^/CC1/CC2/CCQC/^^ <<.E_CHIN 2025/03/27 11:28.>> | 訂單 2504DFD028/002 修改記錄如下: 20250325 10:53:05 (93025) 退火碼: >> S1, 用途碼: >> COA010, 背面標示: >> C845, 訂單背面顏色(五碼): >> BY60T, 背面漆膜厚: >> NOM, 背面漆塗漆型式幾塗幾烤: >> 2, 鉻酸鹽: >> Z, 訂單厚度: >> 0.45, 訂單重: >> 30, 重量容許率(下限): >> 10, 重量容許率(上限): >> 10, 訂單寬度: >> 960, 鍍製方式: >> BC, 鋼捲內徑: >> 508, 鋼捲下限重: >> 2.5, 鋼捲上限重: >> 2.8, 壓花條件碼: >> -, 表面花紋: >> R, 綠色識別碼: >> -, 印刷輥號: >> -, 產品代碼: >> PPGL, 皮膜碼: >> -, 單位別: >> M, 油品種類: >> Z, 塗油量: >> Z, 包裝代碼: >> D7 , 保護膜碼: >> -, 客戶試片取樣型式: >> -, 調質碼: >> S, 套筒碼: >> P , 規格: >> CGLC400-20, 製造標準: >> CNS, 表面處理劑種類: >> Z, 表面處理劑塗佈量: >> Z, 伸長率測試: >> Y, 硬度測試碼: >> Y, 抗拉強度測試: >> Y, 降伏強度測試: >> Y, 厚度變異: >> 0, 訂單正面顏色(五碼): >> 3Y776, 正面漆膜厚: >> NOM, 正面漆塗漆型式幾塗幾烤: >> 2, 修邊碼: >> Y, 重量碼: >> AW, 鋼捲捲向: >> O, 鍍層碼: >> AZ150, | *:
PPGL | 2504DFD029/001 | 1. 單捲限重檢核 (原料重:15~20, 分切困難:18.00~20.00, 單捲限重:4.00~4.50)(OFP00031)-{.不符.} | 1. 製造標準為MS、ASTM或銷新加坡之訂單，若無技術指定優先用料，請優先使用國內料，勿使用ANFEN (OFP00406)-{.不符.} | 1. 製造標準為MS、ASTM或銷新加坡之訂單，若無技術指定優先用料，請優先使用國內料，勿使用ANFEN (OFP00406)-{.不符.} | 訂單:2504DFD029/001 CPL <生產備註> 事項如下 . 除HGI/ HGL 訂單邊緣不噴油. 其餘皆側緣噴油 (RMK00285) | 訂單:2504DFD029/001 CR1 無 <生產備註> 事項 | 訂單:2504DFD029/001 CR2 無 <生產備註> 事項 | 訂單:2504DFD029/001 CG1 <生產備註> 事項如下 . 平板類,鍍鋅生產時SKIN PASS & T/L 請依據鍍鋅標準規定生產 (RMK00100) . 鍍鋅表面不可有鋅痕、壓痕、凹陷、及刮傷 、應變痕等。 (RMK00100) . 出口鋼捲盤捲後目視不允許有鼓起. (RMK00100) | 訂單:2504DFD029/001 CG2 <生產備註> 事項如下 . 平板類,鍍鋅生產時SKIN PASS & T/L 請依據鍍鋅標準規定生產 (RMK00100) . 鍍鋅表面不可有鋅痕、壓痕、凹陷、及刮傷 、應變痕等。 (RMK00100) . 出口鋼捲盤捲後目視不允許有鼓起. (RMK00100) | 訂單:2504DFD029/001 CC1 <生產備註> 事項如下 . 【修補漆】郁潔曰：修補漆*1 (RMK-E_CHIN) . 【分切】郁潔曰：限重4~4.5噸(aiming 4~4.2噸)，最後一顆可不依限重（不得超出 4.5 噸） (RMK-E_CHIN) . 1.本單若塗裝背面漆一律改為REVERSE COATING 例外訂單如下敘述 (RMK00163) . 2.例外訂單為R字頭超低光澤與PVDF (＞25μ)，背面漆可改 NATURE COATING，但搭配底漆避免遮蓋性不佳 (RMK00163) | 訂單:2504DFD029/001 CC2 <生產備註> 事項如下 . 【修補漆】郁潔曰：修補漆*1 (RMK-E_CHIN) . 【分切】郁潔曰：限重4~4.5噸(aiming 4~4.2噸)，最後一顆可不依限重（不得超出 4.5 噸） (RMK-E_CHIN) . 1.本單若塗裝背面漆一律改為REVERSE COATING 例外訂單如下敘述 (RMK00163) . 2.例外訂單為R字頭超低光澤與PVDF (＞25μ)，背面漆可改 NATURE COATING，但搭配底漆避免遮蓋性不佳 (RMK00163) | 訂單:2504DFD029/001 RCL 無 <生產備註> 事項 | 訂單:2504DFD029/001 CCPK 無 <生產備註> 事項 | 訂單:2504DFD029/001 CGQC 無 <品檢備註> 事項 | 訂單:2504DFD029/001 CCQC <品檢備註> 事項如下 . 【修補漆】郁潔曰：修補漆*1 (RMK-E_CHIN) . 【分切】郁潔曰：限重4~4.5噸(aiming 4~4.2噸)，最後一顆可不依限重（不得超出 4.5 噸） (RMK-E_CHIN) . 1.本單若塗裝背面漆一律改為REVERSE COATING 例外訂單如下敘述 (RMK00163) . 2.例外訂單為R字頭超低光澤與PVDF (＞25μ)，背面漆可改 NATURE COATING，但搭配底漆避免遮蓋性不佳 (RMK00163) | 訂單:2504DFD029/001 TOL 無 <生產備註> 事項 | 【分切】郁潔曰：限重4~4.5噸(aiming 4~4.2噸)，最後一顆可不依限重（不得超出 4.5 噸）^^/CC1/CC2/CCQC/ <<.E_CHIN 2025/03/28 07:35.>> 【修補漆】郁潔曰：修補漆*1^^/CC1/CC2/CCQC/ <<.E_CHIN 2025/03/28 07:36.>> | 訂單 2504DFD029/001 修改記錄如下: 20250325 15:01:33 (22030) 退火碼: >> S1, 用途碼: >> CIA008, 背面標示: >> C107, 訂單背面顏色(五碼): >> BW73Y, 背面漆膜厚: >> 12.5, 背面漆塗漆型式幾塗幾烤: >> 2, 鉻酸鹽: >> Z, 訂單厚度: >> 0.6, 訂單重: >> 38, 重量容許率(下限): >> 10, 重量容許率(上限): >> 10, 訂單寬度: >> 914, 鍍製方式: >> AC, 鋼捲內徑: >> 508, 鋼捲下限重: >> 4, 鋼捲上限重: >> 4.5, 壓花條件碼: >> -, 表面花紋: >> R, GL鋅花要求下限: >> -, GL鋅花要求上限: >> -, 綠色識別碼: >> -, 印刷輥號: >> -, 產品代碼: >> PPGL, 皮膜碼: >> -, 單位別: >> M, 油品種類: >> Z, 塗油量: >> Z, 包裝代碼: >> D2 , 保護膜碼: >> -, 客戶試片取樣型式: >> -, 調質碼: >> S, 套筒碼: >> R , 規格: >> A792MCQ, 製造標準: >> ASTM, 表面處理劑種類: >> Z, 表面處理劑塗佈量: >> Z, 伸長率測試: >> N, 硬度測試碼: >> N, 抗拉強度測試: >> N, 降伏強度測試: >> N, 厚度變異: >> 0, 訂單正面顏色(五碼): >> SY356, 正面漆膜厚: >> 25, 正面漆塗漆型式幾塗幾烤: >> 2, 修邊碼: >> Y, 重量碼: >> AW, 鋼捲捲向: >> I, 鍍層碼: >> AZM150, | *:
PPGL | 2504DFD029/002 | 1. 單捲限重檢核 (原料重:15~20, 分切困難:18.00~20.00, 單捲限重:4.00~4.50)(OFP00031)-{.不符.} | 1. 製造標準為MS、ASTM或銷新加坡之訂單，若無技術指定優先用料，請優先使用國內料，勿使用ANFEN (OFP00406)-{.不符.} | 1. 製造標準為MS、ASTM或銷新加坡之訂單，若無技術指定優先用料，請優先使用國內料，勿使用ANFEN (OFP00406)-{.不符.} | 訂單:2504DFD029/002 CPL <生產備註> 事項如下 . 除HGI/ HGL 訂單邊緣不噴油. 其餘皆側緣噴油 (RMK00285) | 訂單:2504DFD029/002 CR1 無 <生產備註> 事項 | 訂單:2504DFD029/002 CR2 無 <生產備註> 事項 | 訂單:2504DFD029/002 CG1 <生產備註> 事項如下 . 平板類,鍍鋅生產時SKIN PASS & T/L 請依據鍍鋅標準規定生產 (RMK00100) . 鍍鋅表面不可有鋅痕、壓痕、凹陷、及刮傷 、應變痕等。 (RMK00100) . 出口鋼捲盤捲後目視不允許有鼓起. (RMK00100) | 訂單:2504DFD029/002 CG2 <生產備註> 事項如下 . 平板類,鍍鋅生產時SKIN PASS & T/L 請依據鍍鋅標準規定生產 (RMK00100) . 鍍鋅表面不可有鋅痕、壓痕、凹陷、及刮傷 、應變痕等。 (RMK00100) . 出口鋼捲盤捲後目視不允許有鼓起. (RMK00100) | 訂單:2504DFD029/002 CC1 <生產備註> 事項如下 . 【修補漆】郁潔曰：修補漆*1 (RMK-E_CHIN) . 【分切】郁潔曰：限重4~4.5噸(aiming 4~4.2噸)，最後一顆可不依限重（不得超出 4.5 噸） (RMK-E_CHIN) . 1.本單若塗裝背面漆一律改為REVERSE COATING 例外訂單如下敘述 (RMK00163) . 2.例外訂單為R字頭超低光澤與PVDF (＞25μ)，背面漆可改 NATURE COATING，但搭配底漆避免遮蓋性不佳 (RMK00163) | 訂單:2504DFD029/002 CC2 <生產備註> 事項如下 . 【修補漆】郁潔曰：修補漆*1 (RMK-E_CHIN) . 【分切】郁潔曰：限重4~4.5噸(aiming 4~4.2噸)，最後一顆可不依限重（不得超出 4.5 噸） (RMK-E_CHIN) . 1.本單若塗裝背面漆一律改為REVERSE COATING 例外訂單如下敘述 (RMK00163) . 2.例外訂單為R字頭超低光澤與PVDF (＞25μ)，背面漆可改 NATURE COATING，但搭配底漆避免遮蓋性不佳 (RMK00163) | 訂單:2504DFD029/002 RCL 無 <生產備註> 事項 | 訂單:2504DFD029/002 CCPK 無 <生產備註> 事項 | 訂單:2504DFD029/002 CGQC 無 <品檢備註> 事項 | 訂單:2504DFD029/002 CCQC <品檢備註> 事項如下 . 【修補漆】郁潔曰：修補漆*1 (RMK-E_CHIN) . 【分切】郁潔曰：限重4~4.5噸(aiming 4~4.2噸)，最後一顆可不依限重（不得超出 4.5 噸） (RMK-E_CHIN) . 1.本單若塗裝背面漆一律改為REVERSE COATING 例外訂單如下敘述 (RMK00163) . 2.例外訂單為R字頭超低光澤與PVDF (＞25μ)，背面漆可改 NATURE COATING，但搭配底漆避免遮蓋性不佳 (RMK00163) | 訂單:2504DFD029/002 TOL 無 <生產備註> 事項 | 【分切】郁潔曰：限重4~4.5噸(aiming 4~4.2噸)，最後一顆可不依限重（不得超出 4.5 噸）^^/CC1/CC2/CCQC/^^ <<.E_CHIN 2025/03/28 07:43.>> 【修補漆】郁潔曰：修補漆*1^^/CC1/CC2/CCQC/^^ <<.E_CHIN 2025/03/28 07:44.>> | 訂單 2504DFD029/002 修改記錄如下: 20250325 14:58:30 (22030) 退火碼: >> S1, 用途碼: >> CIA008, 背面標示: >> C107, 訂單背面顏色(五碼): >> BW73Y, 背面漆膜厚: >> 12.5, 背面漆塗漆型式幾塗幾烤: >> 2, 鉻酸鹽: >> Z, 訂單厚度: >> 0.6, 訂單重: >> 32, 重量容許率(下限): >> 10, 重量容許率(上限): >> 10, 訂單寬度: >> 914, 鍍製方式: >> AC, 鋼捲內徑: >> 508, 鋼捲下限重: >> 4, 鋼捲上限重: >> 4.2, 壓花條件碼: >> -, 表面花紋: >> R, GL鋅花要求下限: >> -, GL鋅花要求上限: >> -, 綠色識別碼: >> -, 印刷輥號: >> -, 產品代碼: >> PPGL, 皮膜碼: >> -, 單位別: >> M, 油品種類: >> Z, 塗油量: >> Z, 包裝代碼: >> D2 , 保護膜碼: >> -, 客戶試片取樣型式: >> -, 調質碼: >> S, 套筒碼: >> R , 規格: >> A792MCQ, 製造標準: >> ASTM, 表面處理劑種類: >> Z, 表面處理劑塗佈量: >> Z, 伸長率測試: >> N, 硬度測試碼: >> N, 抗拉強度測試: >> N, 降伏強度測試: >> N, 厚度變異: >> 0, 訂單正面顏色(五碼): >> SR616, 正面漆膜厚: >> 25, 正面漆塗漆型式幾塗幾烤: >> 2, 修邊碼: >> Y, 重量碼: >> AW, 鋼捲捲向: >> I, 鍍層碼: >> AZM150, 20250325 15:01:35 (22030) 鋼捲上限重: 4.2 >> 4.5, | *:
PPGL | 2504DFD030/001 | 1. 單捲限重檢核 (原料重:15~20, 分切困難:20, 單捲限重:4.00~4.90)(OFP00031)-{.不符.} | 1. 部分大陸料含B元素超過CNS規範管制，故請原料CNS規範之訂單不要配大陸料 (OFP00684)-{.不符.} | 1. 訂單若有厚度變異，冷軋厚度公差比照烤漆計算公式 , 但最小為 1/2 公差做設定 (OFP00254)-{.不符.} 2. "偏薄要求訂單" 鍍後厚度減 鍍後厚度下限需大於 0.02 MM,以免發生厚度不足狀況 (OFP00369)-{.不符.} 3. 部分大陸料含B元素超過CNS規範管制，故請原料CNS規範之訂單不要配大陸料 (OFP00684)-{.不符.} | 訂單:2504DFD030/001 CPL <生產備註> 事項如下 . 除HGI/ HGL 訂單邊緣不噴油. 其餘皆側緣噴油 (RMK00285) | 訂單:2504DFD030/001 CR1 <生產備註> 事項如下 . 完軋寬度超出管制值上限≦2mm時,冷軋繼續生產並填寫品質異常通報單給鍍鋅線,以便調整張力與板溫 (RMK00278) | 訂單:2504DFD030/001 CR2 <生產備註> 事項如下 . 完軋寬度超出管制值上限≦2mm時,冷軋繼續生產並填寫品質異常通報單給鍍鋅線,以便調整張力與板溫 (RMK00278) | 訂單:2504DFD030/001 CG1 <生產備註> 事項如下 . 平板類,鍍鋅生產時SKIN PASS & T/L 請依據鍍鋅標準規定生產 (RMK00100) . 鍍鋅表面不可有鋅痕、壓痕、凹陷、及刮傷 、應變痕等。 (RMK00100) . 出口鋼捲盤捲後目視不允許有鼓起. (RMK00100) | 訂單:2504DFD030/001 CG2 <生產備註> 事項如下 . 平板類,鍍鋅生產時SKIN PASS & T/L 請依據鍍鋅標準規定生產 (RMK00100) . 鍍鋅表面不可有鋅痕、壓痕、凹陷、及刮傷 、應變痕等。 (RMK00100) . 出口鋼捲盤捲後目視不允許有鼓起. (RMK00100) | 訂單:2504DFD030/001 CC1 <生產備註> 事項如下 . 【分切】郁潔曰：限重4~4.9噸，最後一顆可不依限重（不得超出 4.9 噸）。 (RMK-E_CHIN) . 1.本單若塗裝背面漆一律改為REVERSE COATING 例外訂單如下敘述 (RMK00163) . 2.例外訂單為R字頭超低光澤與PVDF (＞25μ)，背面漆可改 NATURE COATING，但搭配底漆避免遮蓋性不佳 (RMK00163) . ★品檢注意！JIS&CNS 訂單必須每滿50噸一定要再做一次TEST (RMK00259) . 請出口主操加貼"請勿堆疊"標簽紅色 (RMK00317) . 因金屬粉塗裝捲取容易變形，請RCL重整後、包裝與倉庫一律放置SKID上防止變形 (RMK00317) | 訂單:2504DFD030/001 CC2 <生產備註> 事項如下 . 【分切】郁潔曰：限重4~4.9噸，最後一顆可不依限重（不得超出 4.9 噸）。 (RMK-E_CHIN) . 1.本單若塗裝背面漆一律改為REVERSE COATING 例外訂單如下敘述 (RMK00163) . 2.例外訂單為R字頭超低光澤與PVDF (＞25μ)，背面漆可改 NATURE COATING，但搭配底漆避免遮蓋性不佳 (RMK00163) . ★品檢注意！JIS&CNS 訂單必須每滿50噸一定要再做一次TEST (RMK00259) . 請出口主操加貼"請勿堆疊"標簽紅色 (RMK00317) . 因金屬粉塗裝捲取容易變形，請RCL重整後、包裝與倉庫一律放置SKID上防止變形 (RMK00317) | 訂單:2504DFD030/001 RCL <生產備註> 事項如下 . 因金屬粉塗裝捲取容易變形，請RCL重整後、包裝與倉庫一律放置SKID上防止變形 (RMK00317) | 訂單:2504DFD030/001 CCPK <生產備註> 事項如下 . 因金屬粉塗裝捲取容易變形，請RCL重整後、包裝與倉庫一律放置SKID上防止變形 (RMK00317) | 訂單:2504DFD030/001 CGQC 無 <品檢備註> 事項 | 訂單:2504DFD030/001 CCQC <品檢備註> 事項如下 . 【分切】郁潔曰：限重4~4.9噸，最後一顆可不依限重（不得超出 4.9 噸）。 (RMK-E_CHIN) . 1.本單若塗裝背面漆一律改為REVERSE COATING 例外訂單如下敘述 (RMK00163) . 2.例外訂單為R字頭超低光澤與PVDF (＞25μ)，背面漆可改 NATURE COATING，但搭配底漆避免遮蓋性不佳 (RMK00163) . ★品檢注意！JIS&CNS 訂單必須每滿50噸一定要再做一次TEST (RMK00259) . 因金屬粉塗裝捲取容易變形，請RCL重整後、包裝與倉庫一律放置SKID上防止變形 (RMK00317) | 訂單:2504DFD030/001 TOL 無 <生產備註> 事項 | 【分切】郁潔曰：限重4~4.9噸，最後一顆可不依限重（不得超出 4.9 噸）。^^/CC1/CC2/CCQC/ <<.E_CHIN 2025/03/27 09:45.>> | 訂單 2504DFD030/001 修改記錄如下: 20250325 15:28:25 (22030) 退火碼: >> S1, 用途碼: >> CIA008, 背面標示: >> C814, 訂單背面顏色(五碼): >> BW73Y, 背面漆膜厚: >> 12.5, 背面漆塗漆型式幾塗幾烤: >> 2, 鉻酸鹽: >> Z, 訂單厚度: >> 0.52, 訂單重: >> 30, 重量容許率(下限): >> 10, 重量容許率(上限): >> 10, 訂單寬度: >> 914, 鍍製方式: >> AC, 鋼捲內徑: >> 508, 鋼捲下限重: >> 4, 鋼捲上限重: >> 4.9, 壓花條件碼: >> -, 表面花紋: >> R, 綠色識別碼: >> -, 印刷輥號: >> -, 產品代碼: >> PPGL, 皮膜碼: >> -, 單位別: >> M, 油品種類: >> Z, 塗油量: >> Z, 包裝代碼: >> D2 , 保護膜碼: >> -, 客戶試片取樣型式: >> -, 調質碼: >> S, 套筒碼: >> R , 規格: >> CGLC400-20, 製造標準: >> CNS, 表面處理劑種類: >> Z, 表面處理劑塗佈量: >> Z, 伸長率測試: >> N, 硬度測試碼: >> N, 抗拉強度測試: >> N, 降伏強度測試: >> N, 厚度變異: >> -1.4, 訂單正面顏色(五碼): >> SV336, 正面漆膜厚: >> 25, 正面漆塗漆型式幾塗幾烤: >> 2, 修邊碼: >> Y, 重量碼: >> AW, 鋼捲捲向: >> I, 鍍層碼: >> AZ150, | H:厚度偏薄
PPGL | 2504DFD034/001 | 1. 提醒：CNS 第三類保固 PPGL AZ150（含）以上，PPGI Z27 （含）以上 TOP ≧25U , BK 兩層塗裝 (OFP00448)-{.不符.} 2. 再三提醒確認！CNS &JIS 塗裝 PVDF 需要"3類"耐候等級。並注意鍍層或膜厚是否符合.... (OFP00568)-{.不符.} | 1. 部分大陸料含B元素超過CNS規範管制，故請原料CNS規範之訂單不要配大陸料 (OFP00684)-{.不符.} | 1. 訂單若有厚度變異，冷軋厚度公差比照烤漆計算公式 , 但最小為 1/2 公差做設定 (OFP00254)-{.不符.} 2. "偏薄要求訂單" 鍍後厚度減 鍍後厚度下限需大於 0.02 MM,以免發生厚度不足狀況 (OFP00369)-{.不符.} 3. 提醒：CNS 第三類保固 PPGL AZ150（含）以上，PPGI Z27 （含）以上 TOP ≧25U , BK 兩層塗裝 (OFP00448)-{.不符.} 4. 再三提醒確認！CNS &JIS 塗裝 PVDF 需要"3類"耐候等級。並注意鍍層或膜厚是否符合.... (OFP00568)-{.不符.} 5. 部分大陸料含B元素超過CNS規範管制，故請原料CNS規範之訂單不要配大陸料 (OFP00684)-{.不符.} | 訂單:2504DFD034/001 CPL <生產備註> 事項如下 . 除HGI/ HGL 訂單邊緣不噴油. 其餘皆側緣噴油 (RMK00285) | 訂單:2504DFD034/001 CR1 <生產備註> 事項如下 . 完軋寬度超出管制值上限≦2mm時,冷軋繼續生產並填寫品質異常通報單給鍍鋅線,以便調整張力與板溫 (RMK00278) | 訂單:2504DFD034/001 CR2 <生產備註> 事項如下 . 完軋寬度超出管制值上限≦2mm時,冷軋繼續生產並填寫品質異常通報單給鍍鋅線,以便調整張力與板溫 (RMK00278) | 訂單:2504DFD034/001 CG1 <生產備註> 事項如下 . 平板類,鍍鋅生產時SKIN PASS & T/L 請依據鍍鋅標準規定生產 (RMK00100) . 鍍鋅表面不可有鋅痕、壓痕、凹陷、及刮傷 、應變痕等。 (RMK00100) . 出口鋼捲盤捲後目視不允許有鼓起. (RMK00100) | 訂單:2504DFD034/001 CG2 <生產備註> 事項如下 . 平板類,鍍鋅生產時SKIN PASS & T/L 請依據鍍鋅標準規定生產 (RMK00100) . 鍍鋅表面不可有鋅痕、壓痕、凹陷、及刮傷 、應變痕等。 (RMK00100) . 出口鋼捲盤捲後目視不允許有鼓起. (RMK00100) | 訂單:2504DFD034/001 CC1 <生產備註> 事項如下 . 1.本單若塗裝背面漆一律改為REVERSE COATING 例外訂單如下敘述 (RMK00163) . 2.例外訂單為R字頭超低光澤與PVDF (＞25μ)，背面漆可改 NATURE COATING，但搭配底漆避免遮蓋性不佳 (RMK00163) . ★品檢注意！JIS&CNS 訂單必須每滿50噸一定要再做一次TEST (RMK00259) . 1.有客戶要下CNS第3類,以下備註麻煩CCP與TSD遵循,謝謝! (RMK00394) . 1.1.面漆塗佈量務必>=90%（如果背面用面漆也一樣） (RMK00394) . 1.2.務必留30cm*全寬試片1片,供實驗室委託確認SST與QUV性能。並於試片上註明"SST 2000HRS、QUV 1500HRS" (RMK00394) . 【PMT】本單面漆為"PVDF"，經會議決議需量測板溫並記錄之。每一張排程需量測一次否則追究責任 (RMK00503) . 【抽氣量】白色系在CC1生產時,FINISH抽氣量請設定250,如生產中發生色差b值異常升高,請股長再加大抽氣量因應 (RMK00560) | 訂單:2504DFD034/001 CC2 <生產備註> 事項如下 . 1.本單若塗裝背面漆一律改為REVERSE COATING 例外訂單如下敘述 (RMK00163) . 2.例外訂單為R字頭超低光澤與PVDF (＞25μ)，背面漆可改 NATURE COATING，但搭配底漆避免遮蓋性不佳 (RMK00163) . ★品檢注意！JIS&CNS 訂單必須每滿50噸一定要再做一次TEST (RMK00259) . 1.有客戶要下CNS第3類,以下備註麻煩CCP與TSD遵循,謝謝! (RMK00394) . 1.1.面漆塗佈量務必>=90%（如果背面用面漆也一樣） (RMK00394) . 1.2.務必留30cm*全寬試片1片,供實驗室委託確認SST與QUV性能。並於試片上註明"SST 2000HRS、QUV 1500HRS" (RMK00394) . 【PMT】本單面漆為"PVDF"，經會議決議需量測板溫並記錄之。每一張排程需量測一次否則追究責任 (RMK00503) . 【抽氣量】白色系在CC1生產時,FINISH抽氣量請設定250,如生產中發生色差b值異常升高,請股長再加大抽氣量因應 (RMK00560) | 訂單:2504DFD034/001 RCL 無 <生產備註> 事項 | 訂單:2504DFD034/001 CCPK 無 <生產備註> 事項 | 訂單:2504DFD034/001 CGQC 無 <品檢備註> 事項 | 訂單:2504DFD034/001 CCQC <品檢備註> 事項如下 . 1.本單若塗裝背面漆一律改為REVERSE COATING 例外訂單如下敘述 (RMK00163) . 2.例外訂單為R字頭超低光澤與PVDF (＞25μ)，背面漆可改 NATURE COATING，但搭配底漆避免遮蓋性不佳 (RMK00163) . ★品檢注意！JIS&CNS 訂單必須每滿50噸一定要再做一次TEST (RMK00259) . 1.有客戶要下CNS第3類,以下備註麻煩CCP與TSD遵循,謝謝! (RMK00394) . 1.1.面漆塗佈量務必>=90%（如果背面用面漆也一樣） (RMK00394) . 1.2.務必留30cm*全寬試片1片,供實驗室委託確認SST與QUV性能。並於試片上註明"SST 2000HRS、QUV 1500HRS" (RMK00394) . 【PMT】本單面漆為"PVDF"，經會議決議需量測板溫並記錄之。每一張排程需量測一次否則追究責任 (RMK00503) | 訂單:2504DFD034/001 TOL 無 <生產備註> 事項 |  | 訂單 2504DFD034/001 修改記錄如下: 20250407 10:27:26 (22030) 退火碼: >> S1, 用途碼: >> CIA008, 背面標示: >> C815, 訂單背面顏色(五碼): >> BW73Y, 背面漆膜厚: >> 12.5, 背面漆塗漆型式幾塗幾烤: >> 2, 鉻酸鹽: >> Z, 訂單厚度: >> 0.52, 訂單重: >> 30, 重量容許率(下限): >> 10, 重量容許率(上限): >> 10, 訂單寬度: >> 914, 鍍製方式: >> AC, 鋼捲內徑: >> 508, 鋼捲下限重: >> 3, 鋼捲上限重: >> 5, 壓花條件碼: >> -, 表面花紋: >> R, 綠色識別碼: >> -, 印刷輥號: >> -, 產品代碼: >> PPGL, 皮膜碼: >> -, 單位別: >> M, 油品種類: >> Z, 塗油量: >> Z, 包裝代碼: >> D2 , 保護膜碼: >> -, 客戶試片取樣型式: >> -, 調質碼: >> S, 套筒碼: >> R , 規格: >> CGLC400-30, 製造標準: >> CNS, 表面處理劑種類: >> Z, 表面處理劑塗佈量: >> Z, 伸長率測試: >> N, 硬度測試碼: >> N, 抗拉強度測試: >> N, 降伏強度測試: >> N, 厚度變異: >> -1.4, 訂單正面顏色(五碼): >> FW266, 正面漆膜厚: >> 25, 正面漆塗漆型式幾塗幾烤: >> 2, 修邊碼: >> Y, 重量碼: >> AW, 鋼捲捲向: >> I, 鍍層碼: >> AZ150, | H:厚度偏薄
PPGL | 2504DFD034/002 | 1. 提醒：CNS 第三類保固 PPGL AZ150（含）以上，PPGI Z27 （含）以上 TOP ≧25U , BK 兩層塗裝 (OFP00448)-{.不符.} 2. 再三提醒確認！CNS &JIS 塗裝 PVDF 需要"3類"耐候等級。並注意鍍層或膜厚是否符合.... (OFP00568)-{.不符.} | 1. 部分大陸料含B元素超過CNS規範管制，故請原料CNS規範之訂單不要配大陸料 (OFP00684)-{.不符.} | 1. 訂單若有厚度變異，冷軋厚度公差比照烤漆計算公式 , 但最小為 1/2 公差做設定 (OFP00254)-{.不符.} 2. "偏薄要求訂單" 鍍後厚度減 鍍後厚度下限需大於 0.02 MM,以免發生厚度不足狀況 (OFP00369)-{.不符.} 3. 提醒：CNS 第三類保固 PPGL AZ150（含）以上，PPGI Z27 （含）以上 TOP ≧25U , BK 兩層塗裝 (OFP00448)-{.不符.} 4. 再三提醒確認！CNS &JIS 塗裝 PVDF 需要"3類"耐候等級。並注意鍍層或膜厚是否符合.... (OFP00568)-{.不符.} 5. 部分大陸料含B元素超過CNS規範管制，故請原料CNS規範之訂單不要配大陸料 (OFP00684)-{.不符.} | 訂單:2504DFD034/002 CPL <生產備註> 事項如下 . 除HGI/ HGL 訂單邊緣不噴油. 其餘皆側緣噴油 (RMK00285) | 訂單:2504DFD034/002 CR1 <生產備註> 事項如下 . 完軋寬度超出管制值上限≦2mm時,冷軋繼續生產並填寫品質異常通報單給鍍鋅線,以便調整張力與板溫 (RMK00278) | 訂單:2504DFD034/002 CR2 <生產備註> 事項如下 . 完軋寬度超出管制值上限≦2mm時,冷軋繼續生產並填寫品質異常通報單給鍍鋅線,以便調整張力與板溫 (RMK00278) | 訂單:2504DFD034/002 CG1 <生產備註> 事項如下 . 平板類,鍍鋅生產時SKIN PASS & T/L 請依據鍍鋅標準規定生產 (RMK00100) . 鍍鋅表面不可有鋅痕、壓痕、凹陷、及刮傷 、應變痕等。 (RMK00100) . 出口鋼捲盤捲後目視不允許有鼓起. (RMK00100) | 訂單:2504DFD034/002 CG2 <生產備註> 事項如下 . 平板類,鍍鋅生產時SKIN PASS & T/L 請依據鍍鋅標準規定生產 (RMK00100) . 鍍鋅表面不可有鋅痕、壓痕、凹陷、及刮傷 、應變痕等。 (RMK00100) . 出口鋼捲盤捲後目視不允許有鼓起. (RMK00100) | 訂單:2504DFD034/002 CC1 <生產備註> 事項如下 . 1.本單若塗裝背面漆一律改為REVERSE COATING 例外訂單如下敘述 (RMK00163) . 2.例外訂單為R字頭超低光澤與PVDF (＞25μ)，背面漆可改 NATURE COATING，但搭配底漆避免遮蓋性不佳 (RMK00163) . ★品檢注意！JIS&CNS 訂單必須每滿50噸一定要再做一次TEST (RMK00259) . 1.有客戶要下CNS第3類,以下備註麻煩CCP與TSD遵循,謝謝! (RMK00394) . 1.1.面漆塗佈量務必>=90%（如果背面用面漆也一樣） (RMK00394) . 1.2.務必留30cm*全寬試片1片,供實驗室委託確認SST與QUV性能。並於試片上註明"SST 2000HRS、QUV 1500HRS" (RMK00394) . 【PMT】本單面漆為"PVDF"，經會議決議需量測板溫並記錄之。每一張排程需量測一次否則追究責任 (RMK00503) . 【抽氣量】白色系在CC1生產時,FINISH抽氣量請設定250,如生產中發生色差b值異常升高,請股長再加大抽氣量因應 (RMK00560) | 訂單:2504DFD034/002 CC2 <生產備註> 事項如下 . 1.本單若塗裝背面漆一律改為REVERSE COATING 例外訂單如下敘述 (RMK00163) . 2.例外訂單為R字頭超低光澤與PVDF (＞25μ)，背面漆可改 NATURE COATING，但搭配底漆避免遮蓋性不佳 (RMK00163) . ★品檢注意！JIS&CNS 訂單必須每滿50噸一定要再做一次TEST (RMK00259) . 1.有客戶要下CNS第3類,以下備註麻煩CCP與TSD遵循,謝謝! (RMK00394) . 1.1.面漆塗佈量務必>=90%（如果背面用面漆也一樣） (RMK00394) . 1.2.務必留30cm*全寬試片1片,供實驗室委託確認SST與QUV性能。並於試片上註明"SST 2000HRS、QUV 1500HRS" (RMK00394) . 【PMT】本單面漆為"PVDF"，經會議決議需量測板溫並記錄之。每一張排程需量測一次否則追究責任 (RMK00503) . 【抽氣量】白色系在CC1生產時,FINISH抽氣量請設定250,如生產中發生色差b值異常升高,請股長再加大抽氣量因應 (RMK00560) | 訂單:2504DFD034/002 RCL 無 <生產備註> 事項 | 訂單:2504DFD034/002 CCPK 無 <生產備註> 事項 | 訂單:2504DFD034/002 CGQC 無 <品檢備註> 事項 | 訂單:2504DFD034/002 CCQC <品檢備註> 事項如下 . 1.本單若塗裝背面漆一律改為REVERSE COATING 例外訂單如下敘述 (RMK00163) . 2.例外訂單為R字頭超低光澤與PVDF (＞25μ)，背面漆可改 NATURE COATING，但搭配底漆避免遮蓋性不佳 (RMK00163) . ★品檢注意！JIS&CNS 訂單必須每滿50噸一定要再做一次TEST (RMK00259) . 1.有客戶要下CNS第3類,以下備註麻煩CCP與TSD遵循,謝謝! (RMK00394) . 1.1.面漆塗佈量務必>=90%（如果背面用面漆也一樣） (RMK00394) . 1.2.務必留30cm*全寬試片1片,供實驗室委託確認SST與QUV性能。並於試片上註明"SST 2000HRS、QUV 1500HRS" (RMK00394) . 【PMT】本單面漆為"PVDF"，經會議決議需量測板溫並記錄之。每一張排程需量測一次否則追究責任 (RMK00503) | 訂單:2504DFD034/002 TOL 無 <生產備註> 事項 |  | 訂單 2504DFD034/002 修改記錄如下: 20250407 10:27:43 (22030) 退火碼: >> S1, 用途碼: >> CIA008, 背面標示: >> C815, 訂單背面顏色(五碼): >> BW73Y, 背面漆膜厚: >> 12.5, 背面漆塗漆型式幾塗幾烤: >> 2, 鉻酸鹽: >> Z, 訂單厚度: >> 0.52, 訂單重: >> 35, 重量容許率(下限): >> 10, 重量容許率(上限): >> 10, 訂單寬度: >> 914, 鍍製方式: >> AC, 鋼捲內徑: >> 508, 鋼捲下限重: >> 3, 鋼捲上限重: >> 5, 壓花條件碼: >> -, 表面花紋: >> R, 綠色識別碼: >> -, 印刷輥號: >> -, 產品代碼: >> PPGL, 皮膜碼: >> -, 單位別: >> M, 油品種類: >> Z, 塗油量: >> Z, 包裝代碼: >> D2 , 保護膜碼: >> -, 客戶試片取樣型式: >> -, 調質碼: >> S, 套筒碼: >> R , 規格: >> CGLC400-30, 製造標準: >> CNS, 表面處理劑種類: >> Z, 表面處理劑塗佈量: >> Z, 伸長率測試: >> N, 硬度測試碼: >> N, 抗拉強度測試: >> N, 降伏強度測試: >> N, 厚度變異: >> -1.4, 訂單正面顏色(五碼): >> FW386, 正面漆膜厚: >> 25, 正面漆塗漆型式幾塗幾烤: >> 2, 修邊碼: >> Y, 重量碼: >> AW, 鋼捲捲向: >> I, 鍍層碼: >> AZ150, | H:厚度偏薄
PPGL | 2504DFD034/003 | 1. 提醒：CNS 第三類保固 PPGL AZ150（含）以上，PPGI Z27 （含）以上 TOP ≧25U , BK 兩層塗裝 (OFP00448)-{.不符.} 2. 再三提醒確認！CNS &JIS 塗裝 PVDF 需要"3類"耐候等級。並注意鍍層或膜厚是否符合.... (OFP00568)-{.不符.} | 1. 部分大陸料含B元素超過CNS規範管制，故請原料CNS規範之訂單不要配大陸料 (OFP00684)-{.不符.} | 1. 訂單若有厚度變異，冷軋厚度公差比照烤漆計算公式 , 但最小為 1/2 公差做設定 (OFP00254)-{.不符.} 2. "偏薄要求訂單" 鍍後厚度減 鍍後厚度下限需大於 0.02 MM,以免發生厚度不足狀況 (OFP00369)-{.不符.} 3. 提醒：CNS 第三類保固 PPGL AZ150（含）以上，PPGI Z27 （含）以上 TOP ≧25U , BK 兩層塗裝 (OFP00448)-{.不符.} 4. 再三提醒確認！CNS &JIS 塗裝 PVDF 需要"3類"耐候等級。並注意鍍層或膜厚是否符合.... (OFP00568)-{.不符.} 5. 部分大陸料含B元素超過CNS規範管制，故請原料CNS規範之訂單不要配大陸料 (OFP00684)-{.不符.} | 訂單:2504DFD034/003 CPL <生產備註> 事項如下 . 除HGI/ HGL 訂單邊緣不噴油. 其餘皆側緣噴油 (RMK00285) | 訂單:2504DFD034/003 CR1 <生產備註> 事項如下 . 完軋寬度超出管制值上限≦2mm時,冷軋繼續生產並填寫品質異常通報單給鍍鋅線,以便調整張力與板溫 (RMK00278) | 訂單:2504DFD034/003 CR2 <生產備註> 事項如下 . 完軋寬度超出管制值上限≦2mm時,冷軋繼續生產並填寫品質異常通報單給鍍鋅線,以便調整張力與板溫 (RMK00278) | 訂單:2504DFD034/003 CG1 <生產備註> 事項如下 . 平板類,鍍鋅生產時SKIN PASS & T/L 請依據鍍鋅標準規定生產 (RMK00100) . 鍍鋅表面不可有鋅痕、壓痕、凹陷、及刮傷 、應變痕等。 (RMK00100) . 出口鋼捲盤捲後目視不允許有鼓起. (RMK00100) | 訂單:2504DFD034/003 CG2 <生產備註> 事項如下 . 平板類,鍍鋅生產時SKIN PASS & T/L 請依據鍍鋅標準規定生產 (RMK00100) . 鍍鋅表面不可有鋅痕、壓痕、凹陷、及刮傷 、應變痕等。 (RMK00100) . 出口鋼捲盤捲後目視不允許有鼓起. (RMK00100) | 訂單:2504DFD034/003 CC1 <生產備註> 事項如下 . 【水痕】因YCP 近似深黑色水痕可能嚴重，因此指定CC1生產注意W/Q 使用純水與水量控制 (RMK-E_CHIN) . 1.本單若塗裝背面漆一律改為REVERSE COATING 例外訂單如下敘述 (RMK00163) . 2.例外訂單為R字頭超低光澤與PVDF (＞25μ)，背面漆可改 NATURE COATING，但搭配底漆避免遮蓋性不佳 (RMK00163) . ★品檢注意！JIS&CNS 訂單必須每滿50噸一定要再做一次TEST (RMK00259) . 1.有客戶要下CNS第3類,以下備註麻煩CCP與TSD遵循,謝謝! (RMK00394) . 1.1.面漆塗佈量務必>=90%（如果背面用面漆也一樣） (RMK00394) . 1.2.務必留30cm*全寬試片1片,供實驗室委託確認SST與QUV性能。並於試片上註明"SST 2000HRS、QUV 1500HRS" (RMK00394) . 【PMT】本單面漆為"PVDF"，經會議決議需量測板溫並記錄之。每一張排程需量測一次否則追究責任 (RMK00503) | 訂單:2504DFD034/003 CC2 <生產備註> 事項如下 . 【水痕】因YCP 近似深黑色水痕可能嚴重，因此指定CC1生產注意W/Q 使用純水與水量控制 (RMK-E_CHIN) . 1.本單若塗裝背面漆一律改為REVERSE COATING 例外訂單如下敘述 (RMK00163) . 2.例外訂單為R字頭超低光澤與PVDF (＞25μ)，背面漆可改 NATURE COATING，但搭配底漆避免遮蓋性不佳 (RMK00163) . ★品檢注意！JIS&CNS 訂單必須每滿50噸一定要再做一次TEST (RMK00259) . 1.有客戶要下CNS第3類,以下備註麻煩CCP與TSD遵循,謝謝! (RMK00394) . 1.1.面漆塗佈量務必>=90%（如果背面用面漆也一樣） (RMK00394) . 1.2.務必留30cm*全寬試片1片,供實驗室委託確認SST與QUV性能。並於試片上註明"SST 2000HRS、QUV 1500HRS" (RMK00394) . 【PMT】本單面漆為"PVDF"，經會議決議需量測板溫並記錄之。每一張排程需量測一次否則追究責任 (RMK00503) | 訂單:2504DFD034/003 RCL 無 <生產備註> 事項 | 訂單:2504DFD034/003 CCPK 無 <生產備註> 事項 | 訂單:2504DFD034/003 CGQC 無 <品檢備註> 事項 | 訂單:2504DFD034/003 CCQC <品檢備註> 事項如下 . 【水痕】因YCP 近似深黑色水痕可能嚴重，因此指定CC1生產注意W/Q 使用純水與水量控制 (RMK-E_CHIN) . 1.本單若塗裝背面漆一律改為REVERSE COATING 例外訂單如下敘述 (RMK00163) . 2.例外訂單為R字頭超低光澤與PVDF (＞25μ)，背面漆可改 NATURE COATING，但搭配底漆避免遮蓋性不佳 (RMK00163) . ★品檢注意！JIS&CNS 訂單必須每滿50噸一定要再做一次TEST (RMK00259) . 1.有客戶要下CNS第3類,以下備註麻煩CCP與TSD遵循,謝謝! (RMK00394) . 1.1.面漆塗佈量務必>=90%（如果背面用面漆也一樣） (RMK00394) . 1.2.務必留30cm*全寬試片1片,供實驗室委託確認SST與QUV性能。並於試片上註明"SST 2000HRS、QUV 1500HRS" (RMK00394) . 【PMT】本單面漆為"PVDF"，經會議決議需量測板溫並記錄之。每一張排程需量測一次否則追究責任 (RMK00503) | 訂單:2504DFD034/003 TOL 無 <生產備註> 事項 | 【水痕】因YCP 近似深黑色水痕可能嚴重，因此指定CC1生產注意W/Q 使用純水與水量控制^^/CC1/CC2/CCQC/^^ <<.E_CHIN 2025/04/08 15:44.>> | 訂單 2504DFD034/003 修改記錄如下: 20250407 10:27:54 (22030) 退火碼: >> S1, 用途碼: >> CIA008, 背面標示: >> C815, 訂單背面顏色(五碼): >> BW73Y, 背面漆膜厚: >> 12.5, 背面漆塗漆型式幾塗幾烤: >> 2, 鉻酸鹽: >> Z, 訂單厚度: >> 0.52, 訂單重: >> 30, 重量容許率(下限): >> 10, 重量容許率(上限): >> 10, 訂單寬度: >> 914, 鍍製方式: >> AC, 鋼捲內徑: >> 508, 鋼捲下限重: >> 3, 鋼捲上限重: >> 5, 壓花條件碼: >> -, 表面花紋: >> R, 綠色識別碼: >> -, 印刷輥號: >> -, 產品代碼: >> PPGL, 皮膜碼: >> -, 單位別: >> M, 油品種類: >> Z, 塗油量: >> Z, 包裝代碼: >> D2 , 保護膜碼: >> -, 客戶試片取樣型式: >> -, 調質碼: >> S, 套筒碼: >> R , 規格: >> CGLC400-30, 製造標準: >> CNS, 表面處理劑種類: >> Z, 表面處理劑塗佈量: >> Z, 伸長率測試: >> N, 硬度測試碼: >> N, 抗拉強度測試: >> N, 降伏強度測試: >> N, 厚度變異: >> -1.4, 訂單正面顏色(五碼): >> FY836, 正面漆膜厚: >> 25, 正面漆塗漆型式幾塗幾烤: >> 2, 修邊碼: >> Y, 重量碼: >> AW, 鋼捲捲向: >> I, 鍍層碼: >> AZ150, | H:厚度偏薄
PPGL | 2504DFD035/001 |  | 1. 部分大陸料含B元素超過CNS規範管制，故請原料CNS規範之訂單不要配大陸料 (OFP00684)-{.不符.} | 1. 訂單若有厚度變異，冷軋厚度公差比照烤漆計算公式 , 但最小為 1/2 公差做設定 (OFP00254)-{.不符.} 2. "偏薄要求訂單" 鍍後厚度減 鍍後厚度下限需大於 0.02 MM,以免發生厚度不足狀況 (OFP00369)-{.不符.} 3. 部分大陸料含B元素超過CNS規範管制，故請原料CNS規範之訂單不要配大陸料 (OFP00684)-{.不符.} | 訂單:2504DFD035/001 CPL <生產備註> 事項如下 . 除HGI/ HGL 訂單邊緣不噴油. 其餘皆側緣噴油 (RMK00285) | 訂單:2504DFD035/001 CR1 無 <生產備註> 事項 | 訂單:2504DFD035/001 CR2 無 <生產備註> 事項 | 訂單:2504DFD035/001 CG1 無 <生產備註> 事項 | 訂單:2504DFD035/001 CG2 無 <生產備註> 事項 | 訂單:2504DFD035/001 CC1 <生產備註> 事項如下 . 1.本單若塗裝背面漆一律改為REVERSE COATING 例外訂單如下敘述 (RMK00163) . 2.例外訂單為R字頭超低光澤與PVDF (＞25μ)，背面漆可改 NATURE COATING，但搭配底漆避免遮蓋性不佳 (RMK00163) . ★品檢注意！JIS&CNS 訂單必須每滿50噸一定要再做一次TEST (RMK00259) . 【品檢】 第一PASS(只塗底漆)仍需作外觀板面檢驗, 若發現缺陷以８８Ｂ處置作暫留 (RMK00345) . 【品檢】測試時依Base色差值管制, 超出管制值時,若TSD2 或 TDCC判定要生產, 請在測試及外觀報表簽名 (RMK00345) . 【品檢】 測試時最後成品要不要生產由 TSD2決定 (RMK00345) . 【品檢】正式生產後, 請保留第二分切試片，簽名當作此生產批對色板, 並請留意同批目視無明顯色差。 (RMK00345) . 【品檢】每一分切留30cm*全寬試片1片裁成A4一片 TO 業務 (RMK00345) . 2015年發生過訴賠。請出口使用鋼套桶前請檢查焊接處，以免捲取後產生折痕 (RMK00381) . 2.第2Pass (RMK00437) . 2.1.線速: 60mpm 印刷輥號: F14-C1300 (RMK00437) . 2.2.第2Pass生產，前處理不必塗裝。 (RMK00437) . 2.3.出口鋼捲請貼“禁止疊放”紅色標籤。收捲張力設定同rough matt。 (RMK00437) . 2.4.Base 2輥R塗裝，濾心50μ，稀釋Thinner為No.2B，粘度50±10”，PMT設定為232℃。 (RMK00437) . 2.5.Printer Head 2 印刷紅豆杉木紋圖案 (NBT34S)。 (RMK00437) . 2.6.Printer Head 4 塗裝KP 1E6172 Clear，PMT設定為232℃。 (RMK00437) . 2.7.Clear有含骨材，塗裝黏度：先以原液塗裝，視塗裝板面狀況作調整。 (RMK00437) . 2.8.Clear稀釋Thinner為No.2B，濾心125μ。 (RMK00437) . 2.9.PS. 2016/09月起紅豆杉切換Clear（原光澤25度1ED062改為光澤10度1E6172） (RMK00437) . 1.第1Pass (RMK00595) . 1.1.線速85mpm，只塗裝正面5μ，背面僅前處理不塗漆。 (RMK00595) . 1.2.正面底漆以R塗裝方式，不允許繩紋或塗佈不均..等塗裝缺陷。 (RMK00595) . 1.3.塗佈量請控制95~105%。 (RMK00595) . 1.4.第1Pass生產不用噴背標。 (RMK00595) | 訂單:2504DFD035/001 CC2 <生產備註> 事項如下 . 1.本單若塗裝背面漆一律改為REVERSE COATING 例外訂單如下敘述 (RMK00163) . 2.例外訂單為R字頭超低光澤與PVDF (＞25μ)，背面漆可改 NATURE COATING，但搭配底漆避免遮蓋性不佳 (RMK00163) . ★品檢注意！JIS&CNS 訂單必須每滿50噸一定要再做一次TEST (RMK00259) . 【品檢】 第一PASS(只塗底漆)仍需作外觀板面檢驗, 若發現缺陷以８８Ｂ處置作暫留 (RMK00345) . 【品檢】測試時依Base色差值管制, 超出管制值時,若TSD2 或 TDCC判定要生產, 請在測試及外觀報表簽名 (RMK00345) . 【品檢】 測試時最後成品要不要生產由 TSD2決定 (RMK00345) . 【品檢】正式生產後, 請保留第二分切試片，簽名當作此生產批對色板, 並請留意同批目視無明顯色差。 (RMK00345) . 【品檢】每一分切留30cm*全寬試片1片裁成A4一片 TO 業務 (RMK00345) . 2015年發生過訴賠。請出口使用鋼套桶前請檢查焊接處，以免捲取後產生折痕 (RMK00381) . 2.第2Pass (RMK00437) . 2.1.線速: 60mpm 印刷輥號: F14-C1300 (RMK00437) . 2.2.第2Pass生產，前處理不必塗裝。 (RMK00437) . 2.3.出口鋼捲請貼“禁止疊放”紅色標籤。收捲張力設定同rough matt。 (RMK00437) . 2.4.Base 2輥R塗裝，濾心50μ，稀釋Thinner為No.2B，粘度50±10”，PMT設定為232℃。 (RMK00437) . 2.5.Printer Head 2 印刷紅豆杉木紋圖案 (NBT34S)。 (RMK00437) . 2.6.Printer Head 4 塗裝KP 1E6172 Clear，PMT設定為232℃。 (RMK00437) . 2.7.Clear有含骨材，塗裝黏度：先以原液塗裝，視塗裝板面狀況作調整。 (RMK00437) . 2.8.Clear稀釋Thinner為No.2B，濾心125μ。 (RMK00437) . 2.9.PS. 2016/09月起紅豆杉切換Clear（原光澤25度1ED062改為光澤10度1E6172） (RMK00437) . 1.第1Pass (RMK00595) . 1.1.線速85mpm，只塗裝正面5μ，背面僅前處理不塗漆。 (RMK00595) . 1.2.正面底漆以R塗裝方式，不允許繩紋或塗佈不均..等塗裝缺陷。 (RMK00595) . 1.3.塗佈量請控制95~105%。 (RMK00595) . 1.4.第1Pass生產不用噴背標。 (RMK00595) | 訂單:2504DFD035/001 RCL 無 <生產備註> 事項 | 訂單:2504DFD035/001 CCPK 無 <生產備註> 事項 | 訂單:2504DFD035/001 CGQC 無 <品檢備註> 事項 | 訂單:2504DFD035/001 CCQC <品檢備註> 事項如下 . 1.本單若塗裝背面漆一律改為REVERSE COATING 例外訂單如下敘述 (RMK00163) . 2.例外訂單為R字頭超低光澤與PVDF (＞25μ)，背面漆可改 NATURE COATING，但搭配底漆避免遮蓋性不佳 (RMK00163) . ★品檢注意！JIS&CNS 訂單必須每滿50噸一定要再做一次TEST (RMK00259) . 【品檢】 第一PASS(只塗底漆)仍需作外觀板面檢驗, 若發現缺陷以８８Ｂ處置作暫留 (RMK00345) . 【品檢】測試時依Base色差值管制, 超出管制值時,若TSD2 或 TDCC判定要生產, 請在測試及外觀報表簽名 (RMK00345) . 【品檢】 測試時最後成品要不要生產由 TSD2決定 (RMK00345) . 【品檢】正式生產後, 請保留第二分切試片，簽名當作此生產批對色板, 並請留意同批目視無明顯色差。 (RMK00345) . 【品檢】每一分切留30cm*全寬試片1片裁成A4一片 TO 業務 (RMK00345) . 2.第2Pass (RMK00437) . 2.1.線速: 60mpm 印刷輥號: F14-C1300 (RMK00437) . 2.2.第2Pass生產，前處理不必塗裝。 (RMK00437) . 2.3.出口鋼捲請貼“禁止疊放”紅色標籤。收捲張力設定同rough matt。 (RMK00437) . 2.4.Base 2輥R塗裝，濾心50μ，稀釋Thinner為No.2B，粘度50±10”，PMT設定為232℃。 (RMK00437) . 2.5.Printer Head 2 印刷紅豆杉木紋圖案 (NBT34S)。 (RMK00437) . 2.6.Printer Head 4 塗裝KP 1E6172 Clear，PMT設定為232℃。 (RMK00437) . 2.7.Clear有含骨材，塗裝黏度：先以原液塗裝，視塗裝板面狀況作調整。 (RMK00437) . 2.8.Clear稀釋Thinner為No.2B，濾心125μ。 (RMK00437) . 2.9.PS. 2016/09月起紅豆杉切換Clear（原光澤25度1ED062改為光澤10度1E6172） (RMK00437) . 1.第1Pass (RMK00595) . 1.1.線速85mpm，只塗裝正面5μ，背面僅前處理不塗漆。 (RMK00595) . 1.2.正面底漆以R塗裝方式，不允許繩紋或塗佈不均..等塗裝缺陷。 (RMK00595) . 1.3.塗佈量請控制95~105%。 (RMK00595) . 1.4.第1Pass生產不用噴背標。 (RMK00595) | 訂單:2504DFD035/001 TOL 無 <生產備註> 事項 |  | 訂單 2504DFD035/001 修改記錄如下: 20250407 16:38:13 (21003) 退火碼: >> S1, 用途碼: >> COA020, 背面標示: >> C811, 訂單背面顏色(五碼): >> BW73X, 背面漆膜厚: >> 15, 背面漆塗漆型式幾塗幾烤: >> 2, 鉻酸鹽: >> Z, 訂單厚度: >> 0.35, 訂單重: >> 20, 重量容許率(下限): >> 10, 重量容許率(上限): >> 10, 訂單寬度: >> 914, 鍍製方式: >> BC, 鋼捲內徑: >> 508, 鋼捲下限重: >> 3, 鋼捲上限重: >> 5, 壓花條件碼: >> -, 表面花紋: >> R, 綠色識別碼: >> -, 印刷輥號: >> F14-C1300, 產品代碼: >> PPGL, 皮膜碼: >> -, 單位別: >> M, 油品種類: >> Z, 塗油量: >> Z, 包裝代碼: >> D2 , 保護膜碼: >> -, 客戶試片取樣數量: >> 0, 客戶試片取樣型式: >> -, 調質碼: >> S, 套筒碼: >> S , 規格: >> CGLCC-20, 製造標準: >> CNS, 表面處理劑種類: >> Z, 表面處理劑塗佈量: >> Z, 伸長率測試: >> N, 硬度測試碼: >> N, 抗拉強度測試: >> N, 降伏強度測試: >> N, 厚度變異: >> -1.6, 訂單正面顏色(五碼): >> NBW3T, 正面漆膜厚: >> NOM, 正面漆塗漆型式幾塗幾烤: >> 2, 修邊碼: >> Y, 重量碼: >> AW, 鋼捲捲向: >> I, 鍍層碼: >> AZ150, 20250409 08:13:42 (21003) 訂單重: 20 >> 100, | H:厚度偏薄
PPGL | 2504DFD036/001 |  | 1. 部分大陸料含B元素超過CNS規範管制，故請原料CNS規範之訂單不要配大陸料 (OFP00684)-{.不符.} | 1. 訂單若有厚度變異，冷軋厚度公差比照烤漆計算公式 , 但最小為 1/2 公差做設定 (OFP00254)-{.不符.} 2. "偏薄要求訂單" 鍍後厚度減 鍍後厚度下限需大於 0.02 MM,以免發生厚度不足狀況 (OFP00369)-{.不符.} 3. 部分大陸料含B元素超過CNS規範管制，故請原料CNS規範之訂單不要配大陸料 (OFP00684)-{.不符.} | 訂單:2504DFD036/001 CPL <生產備註> 事項如下 . 除HGI/ HGL 訂單邊緣不噴油. 其餘皆側緣噴油 (RMK00285) | 訂單:2504DFD036/001 CR1 無 <生產備註> 事項 | 訂單:2504DFD036/001 CR2 無 <生產備註> 事項 | 訂單:2504DFD036/001 CG1 <生產備註> 事項如下 . 瓦形屋頂用 注意鍍層控制範圍：min=標準值，Max=標準值+30 (RMK00103) . 因成形性需求故鍍層量有上限管制，排程變換前後一顆分切請U3暫留，待產線確認鍍層量後再行處置。 (RMK00103) | 訂單:2504DFD036/001 CG2 <生產備註> 事項如下 . 瓦形屋頂用 注意鍍層控制範圍：min=標準值，Max=標準值+30 (RMK00103) . 因成形性需求故鍍層量有上限管制，排程變換前後一顆分切請U3暫留，待產線確認鍍層量後再行處置。 (RMK00103) | 訂單:2504DFD036/001 CC1 <生產備註> 事項如下 . 超低光澤產品,色差計塗佈量依據5+20U為基準。RYF89 以5+22U為基準。 (RMK00103) . 請出口人員貼上"請勿堆疊"紅色標簽. (RMK00103) . R字頭色碼因色差對膜厚極其敏感，MASS目標102%~115%之間. (RMK00103) . R字頭色碼塗佈量須在20U以上,不然會有白色點狀(繩紋),已被客戶訴賠. (RMK00103) . 捲起單位張力請加大至 5.5（有另行備註要求張力設定時，依另行備註需求設定）） (RMK00103) . 1.本單若塗裝背面漆一律改為REVERSE COATING 例外訂單如下敘述 (RMK00163) . 2.例外訂單為R字頭超低光澤與PVDF (＞25μ)，背面漆可改 NATURE COATING，但搭配底漆避免遮蓋性不佳 (RMK00163) . ★品檢注意！JIS&CNS 訂單必須每滿50噸一定要再做一次TEST (RMK00259) . 1.此為NEO塗料,色差計請用有"(20150105)"的標準樣檔名確認色差值,找不到檔案時請通知TED工程師，分機#321 (RMK00343) . 2.色差放行標準為ΔL、Δa、Δb≦±0.6,光澤放行標準放寬到7以下放行,目視色差不管制 (RMK00343) . 2015年發生過訴賠。請出口使用鋼套桶前請檢查焊接處，以免捲取後產生折痕 (RMK00381) | 訂單:2504DFD036/001 CC2 <生產備註> 事項如下 . 超低光澤產品,色差計塗佈量依據5+20U為基準。RYF89 以5+22U為基準。 (RMK00103) . 請出口人員貼上"請勿堆疊"紅色標簽. (RMK00103) . R字頭色碼因色差對膜厚極其敏感，MASS目標102%~115%之間. (RMK00103) . R字頭色碼塗佈量須在20U以上,不然會有白色點狀(繩紋),已被客戶訴賠. (RMK00103) . 1.本單若塗裝背面漆一律改為REVERSE COATING 例外訂單如下敘述 (RMK00163) . 2.例外訂單為R字頭超低光澤與PVDF (＞25μ)，背面漆可改 NATURE COATING，但搭配底漆避免遮蓋性不佳 (RMK00163) . ★品檢注意！JIS&CNS 訂單必須每滿50噸一定要再做一次TEST (RMK00259) . 1.此為NEO塗料,色差計請用有"(20150105)"的標準樣檔名確認色差值,找不到檔案時請通知TED工程師，分機#321 (RMK00343) . 2.色差放行標準為ΔL、Δa、Δb≦±0.6,光澤放行標準放寬到7以下放行,目視色差不管制 (RMK00343) . 2015年發生過訴賠。請出口使用鋼套桶前請檢查焊接處，以免捲取後產生折痕 (RMK00381) | 訂單:2504DFD036/001 RCL 無 <生產備註> 事項 | 訂單:2504DFD036/001 CCPK 無 <生產備註> 事項 | 訂單:2504DFD036/001 CGQC <品檢備註> 事項如下 . 瓦形屋頂用 注意鍍層控制範圍：min=標準值，Max=標準值+30 (RMK00103) | 訂單:2504DFD036/001 CCQC <品檢備註> 事項如下 . 超低光澤產品,色差計塗佈量依據5+20U為基準。RYF89 以5+22U為基準。 (RMK00103) . R字頭色碼因色差對膜厚極其敏感，MASS目標102%~115%之間. (RMK00103) . 1.本單若塗裝背面漆一律改為REVERSE COATING 例外訂單如下敘述 (RMK00163) . 2.例外訂單為R字頭超低光澤與PVDF (＞25μ)，背面漆可改 NATURE COATING，但搭配底漆避免遮蓋性不佳 (RMK00163) . ★品檢注意！JIS&CNS 訂單必須每滿50噸一定要再做一次TEST (RMK00259) . 1.此為NEO塗料,色差計請用有"(20150105)"的標準樣檔名確認色差值,找不到檔案時請通知TED工程師，分機#321 (RMK00343) . 2.色差放行標準為ΔL、Δa、Δb≦±0.6,光澤放行標準放寬到7以下放行,目視色差不管制 (RMK00343) | 訂單:2504DFD036/001 TOL 無 <生產備註> 事項 |  | 訂單 2504DFD036/001 修改記錄如下: 20250408 10:27:43 (24025) 退火碼: >> S1, 用途碼: >> COA012, 背面標示: >> C844, 訂單背面顏色(五碼): >> BW73N, 背面漆膜厚: >> NOM, 背面漆塗漆型式幾塗幾烤: >> 2, 鉻酸鹽: >> Z, 訂單厚度: >> 0.42, 訂單重: >> 50, 重量容許率(下限): >> 10, 重量容許率(上限): >> 10, 訂單寬度: >> 914, 鍍製方式: >> AC, 鋼捲內徑: >> 508, 鋼捲下限重: >> 3, 鋼捲上限重: >> 5, 壓花條件碼: >> -, 表面花紋: >> R, 綠色識別碼: >> -, 印刷輥號: >> -, 產品代碼: >> PPGL, 皮膜碼: >> -, 單位別: >> M, 油品種類: >> Z, 塗油量: >> Z, 包裝代碼: >> D2 , 保護膜碼: >> -, 客戶試片取樣型式: >> -, 調質碼: >> S, 套筒碼: >> S , 規格: >> CGLCC-20, 製造標準: >> CNS, 表面處理劑種類: >> Z, 表面處理劑塗佈量: >> Z, 伸長率測試: >> N, 硬度測試碼: >> N, 抗拉強度測試: >> N, 降伏強度測試: >> N, 厚度變異: >> -1.2, 訂單正面顏色(五碼): >> RYB89, 正面漆膜厚: >> 25, 正面漆塗漆型式幾塗幾烤: >> 2, 修邊碼: >> Y, 重量碼: >> AW, 鋼捲捲向: >> I, 鍍層碼: >> AZ150, | H:厚度偏薄
PPGL | 2504DFD037/001 |  | 1. 部分大陸料含B元素超過CNS規範管制，故請原料CNS規範之訂單不要配大陸料 (OFP00684)-{.不符.} | 1. 訂單若有厚度變異，冷軋厚度公差比照烤漆計算公式 , 但最小為 1/2 公差做設定 (OFP00254)-{.不符.} 2. "偏薄要求訂單" 鍍後厚度減 鍍後厚度下限需大於 0.02 MM,以免發生厚度不足狀況 (OFP00369)-{.不符.} 3. 部分大陸料含B元素超過CNS規範管制，故請原料CNS規範之訂單不要配大陸料 (OFP00684)-{.不符.} | 訂單:2504DFD037/001 CPL <生產備註> 事項如下 . 除HGI/ HGL 訂單邊緣不噴油. 其餘皆側緣噴油 (RMK00285) | 訂單:2504DFD037/001 CR1 無 <生產備註> 事項 | 訂單:2504DFD037/001 CR2 無 <生產備註> 事項 | 訂單:2504DFD037/001 CG1 <生產備註> 事項如下 . 瓦形屋頂用 注意鍍層控制範圍：min=標準值，Max=標準值+30 (RMK00103) . 因成形性需求故鍍層量有上限管制，排程變換前後一顆分切請U3暫留，待產線確認鍍層量後再行處置。 (RMK00103) | 訂單:2504DFD037/001 CG2 <生產備註> 事項如下 . 瓦形屋頂用 注意鍍層控制範圍：min=標準值，Max=標準值+30 (RMK00103) . 因成形性需求故鍍層量有上限管制，排程變換前後一顆分切請U3暫留，待產線確認鍍層量後再行處置。 (RMK00103) | 訂單:2504DFD037/001 CC1 <生產備註> 事項如下 . 超低光澤產品,色差計塗佈量依據5+20U為基準。RYF89 以5+22U為基準。 (RMK00103) . 請出口人員貼上"請勿堆疊"紅色標簽. (RMK00103) . R字頭色碼因色差對膜厚極其敏感，MASS目標102%~115%之間. (RMK00103) . R字頭色碼塗佈量須在20U以上,不然會有白色點狀(繩紋),已被客戶訴賠. (RMK00103) . 捲起單位張力請加大至 5.5（有另行備註要求張力設定時，依另行備註需求設定）） (RMK00103) . 1.本單若塗裝背面漆一律改為REVERSE COATING 例外訂單如下敘述 (RMK00163) . 2.例外訂單為R字頭超低光澤與PVDF (＞25μ)，背面漆可改 NATURE COATING，但搭配底漆避免遮蓋性不佳 (RMK00163) . ★品檢注意！JIS&CNS 訂單必須每滿50噸一定要再做一次TEST (RMK00259) . 1.此為NEO塗料,色差計請用有"(20150105)"的標準樣檔名確認色差值,找不到檔案時請通知TED工程師，分機#321 (RMK00343) . 2.色差放行標準為ΔL、Δa、Δb≦±0.6,光澤放行標準放寬到7以下放行,目視色差不管制 (RMK00343) . CC1:本單厚度≧0.52mm，經測試結果標準PMT請以225℃為標準去計算爐溫 (RMK00379) . 2015年發生過訴賠。請出口使用鋼套桶前請檢查焊接處，以免捲取後產生折痕 (RMK00381) | 訂單:2504DFD037/001 CC2 <生產備註> 事項如下 . 超低光澤產品,色差計塗佈量依據5+20U為基準。RYF89 以5+22U為基準。 (RMK00103) . 請出口人員貼上"請勿堆疊"紅色標簽. (RMK00103) . R字頭色碼因色差對膜厚極其敏感，MASS目標102%~115%之間. (RMK00103) . R字頭色碼塗佈量須在20U以上,不然會有白色點狀(繩紋),已被客戶訴賠. (RMK00103) . 1.本單若塗裝背面漆一律改為REVERSE COATING 例外訂單如下敘述 (RMK00163) . 2.例外訂單為R字頭超低光澤與PVDF (＞25μ)，背面漆可改 NATURE COATING，但搭配底漆避免遮蓋性不佳 (RMK00163) . ★品檢注意！JIS&CNS 訂單必須每滿50噸一定要再做一次TEST (RMK00259) . 1.此為NEO塗料,色差計請用有"(20150105)"的標準樣檔名確認色差值,找不到檔案時請通知TED工程師，分機#321 (RMK00343) . 2.色差放行標準為ΔL、Δa、Δb≦±0.6,光澤放行標準放寬到7以下放行,目視色差不管制 (RMK00343) . CC1:本單厚度≧0.52mm，經測試結果標準PMT請以225℃為標準去計算爐溫 (RMK00379) . 2015年發生過訴賠。請出口使用鋼套桶前請檢查焊接處，以免捲取後產生折痕 (RMK00381) | 訂單:2504DFD037/001 RCL 無 <生產備註> 事項 | 訂單:2504DFD037/001 CCPK 無 <生產備註> 事項 | 訂單:2504DFD037/001 CGQC <品檢備註> 事項如下 . 瓦形屋頂用 注意鍍層控制範圍：min=標準值，Max=標準值+30 (RMK00103) | 訂單:2504DFD037/001 CCQC <品檢備註> 事項如下 . 超低光澤產品,色差計塗佈量依據5+20U為基準。RYF89 以5+22U為基準。 (RMK00103) . R字頭色碼因色差對膜厚極其敏感，MASS目標102%~115%之間. (RMK00103) . 1.本單若塗裝背面漆一律改為REVERSE COATING 例外訂單如下敘述 (RMK00163) . 2.例外訂單為R字頭超低光澤與PVDF (＞25μ)，背面漆可改 NATURE COATING，但搭配底漆避免遮蓋性不佳 (RMK00163) . ★品檢注意！JIS&CNS 訂單必須每滿50噸一定要再做一次TEST (RMK00259) . 1.此為NEO塗料,色差計請用有"(20150105)"的標準樣檔名確認色差值,找不到檔案時請通知TED工程師，分機#321 (RMK00343) . 2.色差放行標準為ΔL、Δa、Δb≦±0.6,光澤放行標準放寬到7以下放行,目視色差不管制 (RMK00343) | 訂單:2504DFD037/001 TOL 無 <生產備註> 事項 |  | 訂單 2504DFD037/001 修改記錄如下: 20250408 10:29:53 (24025) 退火碼: >> S1, 用途碼: >> COA012, 背面標示: >> C844, 訂單背面顏色(五碼): >> BW73N, 背面漆膜厚: >> NOM, 背面漆塗漆型式幾塗幾烤: >> 2, 鉻酸鹽: >> Z, 訂單厚度: >> 0.52, 訂單重: >> 20, 重量容許率(下限): >> 10, 重量容許率(上限): >> 10, 訂單寬度: >> 914, 鍍製方式: >> AC, 鋼捲內徑: >> 508, 鋼捲下限重: >> 3, 鋼捲上限重: >> 5, 壓花條件碼: >> -, 表面花紋: >> R, 綠色識別碼: >> -, 印刷輥號: >> -, 產品代碼: >> PPGL, 皮膜碼: >> -, 單位別: >> M, 油品種類: >> Z, 塗油量: >> Z, 包裝代碼: >> D2 , 保護膜碼: >> -, 客戶試片取樣型式: >> -, 調質碼: >> S, 套筒碼: >> S , 規格: >> CGLCC-20, 製造標準: >> CNS, 表面處理劑種類: >> Z, 表面處理劑塗佈量: >> Z, 伸長率測試: >> N, 硬度測試碼: >> N, 抗拉強度測試: >> N, 降伏強度測試: >> N, 厚度變異: >> -1.4, 訂單正面顏色(五碼): >> RYB89, 正面漆膜厚: >> 25, 正面漆塗漆型式幾塗幾烤: >> 2, 修邊碼: >> Y, 重量碼: >> AW, 鋼捲捲向: >> I, 鍍層碼: >> AZ150, | H:厚度偏薄
PPGI | 2504DFD040/001 |  | 1. 部分大陸料含B元素超過CNS規範管制，故請原料CNS規範之訂單不要配大陸料 (OFP00684)-{.不符.} | 1. 【提醒 審單人員】CR≧0.6 要於烤漆備註調降 PMT等相關。★KP抗塵PVDF不受此限 (OFP00509)-{.不符.} 2. 部分大陸料含B元素超過CNS規範管制，故請原料CNS規範之訂單不要配大陸料 (OFP00684)-{.不符.} | 訂單:2504DFD040/001 CPL <生產備註> 事項如下 . 避免刮痕及殘剪,注意修邊品質. (RMK00084) . 除HGI/ HGL 訂單邊緣不噴油. 其餘皆側緣噴油 (RMK00285) | 訂單:2504DFD040/001 CR1 <生產備註> 事項如下 . 不得有中波,加強板形及弓形度控制,記錄板面狀況 出口不可有鼓起. (RMK00084) . 完軋寬度超出管制值上限≦2mm時,冷軋繼續生產並填寫品質異常通報單給鍍鋅線,以便調整張力與板溫 (RMK00278) | 訂單:2504DFD040/001 CR2 <生產備註> 事項如下 . 不得有中波,加強板形及弓形度控制,記錄板面狀況 出口不可有鼓起. (RMK00084) . 完軋寬度超出管制值上限≦2mm時,冷軋繼續生產並填寫品質異常通報單給鍍鋅線,以便調整張力與板溫 (RMK00278) | 訂單:2504DFD040/001 CG1 <生產備註> 事項如下 . 平板類,鍍鋅生產時SKIN PASS & T/L 請依據鍍鋅標準規定生產. (RMK00084) . 弓形度≦4MM/300MM 波高≦4MM 急峻度≦0.5%. (RMK00084) . 每二顆母鋼捲需切2M板量測急峻度,並記錄於外觀檢查記錄表內. (RMK00084) . 出口鋼捲盤捲後目視不允許有鼓起. (RMK00084) . 本單於烤漆正背面都塗裝正面漆，因此鍍鋅請管制背面表面品質比照正面 (RMK00363) | 訂單:2504DFD040/001 CG2 <生產備註> 事項如下 . 平板類,鍍鋅生產時SKIN PASS & T/L 請依據鍍鋅標準規定生產. (RMK00084) . 弓形度≦4MM/300MM 波高≦4MM 急峻度≦0.5%. (RMK00084) . 每二顆母鋼捲需切2M板量測急峻度,並記錄於外觀檢查記錄表內. (RMK00084) . 出口鋼捲盤捲後目視不允許有鼓起. (RMK00084) . 本單於烤漆正背面都塗裝正面漆，因此鍍鋅請管制背面表面品質比照正面 (RMK00363) | 訂單:2504DFD040/001 CC1 <生產備註> 事項如下 . 【烤漆出口內徑】注意單捲限重及610內徑 (RMK-YL_KUNG) . 【PMT】1.1.因為CR厚 1.161 mm，TOP 標準PMT以215℃去計算 (RMK-YL_KUNG) . 冷軋厚度 > 0.8mm 內圈須插入二張瓦楞紙,防止端板印痕.客戶為益大時不可加瓦楞紙 (RMK00059) . 出口鋼捲盤捲後目視不允許有鼓起. (RMK00084) . 1.本單若塗裝背面漆一律改為REVERSE COATING 例外訂單如下敘述 (RMK00163) . 2.例外訂單為R字頭超低光澤與PVDF (＞25μ)，背面漆可改 NATURE COATING，但搭配底漆避免遮蓋性不佳 (RMK00163) . ★品檢注意！JIS&CNS 訂單必須每滿50噸一定要再做一次TEST (RMK00259) . 【PMT】1.2.CC2計算完後面漆每個ZONE 爐溫各降8℃為最終爐溫 (RMK00568) . 【PMT】1.3.CC2因爐溫各降8℃為最終爐溫，請股長於TEST時 確實量測板溫 (RMK00568) . 【PMT】1.4.若發現PMT不足，請上調ZONE溫度並回饋工程師 (RMK00568) . 【PMT】1.5.品檢注意！因標準PMT有下修請注意MEK測試 (RMK00568) . 【PMT】1.6.厚板少生產，請領班量測板溫並記錄之 (RMK00568) | 訂單:2504DFD040/001 CC2 <生產備註> 事項如下 . 【烤漆出口內徑】注意單捲限重及610內徑 (RMK-YL_KUNG) . 【PMT】1.1.因為CR厚 1.161 mm，TOP 標準PMT以215℃去計算 (RMK-YL_KUNG) . 冷軋厚度 > 0.8mm 內圈須插入二張瓦楞紙,防止端板印痕.客戶為益大時不可加瓦楞紙 (RMK00059) . 出口鋼捲盤捲後目視不允許有鼓起. (RMK00084) . 1.本單若塗裝背面漆一律改為REVERSE COATING 例外訂單如下敘述 (RMK00163) . 2.例外訂單為R字頭超低光澤與PVDF (＞25μ)，背面漆可改 NATURE COATING，但搭配底漆避免遮蓋性不佳 (RMK00163) . 20120627晨會決議 CC2生產 PPGI 時請使用表調 (RMK00191) . ★品檢注意！JIS&CNS 訂單必須每滿50噸一定要再做一次TEST (RMK00259) . 【PMT】1.2.CC2計算完後面漆每個ZONE 爐溫各降8℃為最終爐溫 (RMK00568) . 【PMT】1.3.CC2因爐溫各降8℃為最終爐溫，請股長於TEST時 確實量測板溫 (RMK00568) . 【PMT】1.4.若發現PMT不足，請上調ZONE溫度並回饋工程師 (RMK00568) . 【PMT】1.5.品檢注意！因標準PMT有下修請注意MEK測試 (RMK00568) . 【PMT】1.6.厚板少生產，請領班量測板溫並記錄之 (RMK00568) | 訂單:2504DFD040/001 RCL <生產備註> 事項如下 . 冷軋厚度 > 0.8mm 內圈須插入二張瓦楞紙,防止端板印痕.客戶為益大時不可加瓦楞紙 (RMK00059) | 訂單:2504DFD040/001 CCPK 無 <生產備註> 事項 | 訂單:2504DFD040/001 CGQC <品檢備註> 事項如下 . 本單於烤漆正背面都塗裝正面漆，因此鍍鋅請管制背面表面品質比照正面 (RMK00363) | 訂單:2504DFD040/001 CCQC <品檢備註> 事項如下 . 【烤漆出口內徑】注意單捲限重及610內徑 (RMK-YL_KUNG) . 【PMT】1.1.因為CR厚 1.161 mm，TOP 標準PMT以215℃去計算 (RMK-YL_KUNG) . 冷軋厚度 > 0.8mm 內圈須插入二張瓦楞紙,防止端板印痕.客戶為益大時不可加瓦楞紙 (RMK00059) . 1.本單若塗裝背面漆一律改為REVERSE COATING 例外訂單如下敘述 (RMK00163) . 2.例外訂單為R字頭超低光澤與PVDF (＞25μ)，背面漆可改 NATURE COATING，但搭配底漆避免遮蓋性不佳 (RMK00163) . ★品檢注意！JIS&CNS 訂單必須每滿50噸一定要再做一次TEST (RMK00259) . 【PMT】1.2.CC2計算完後面漆每個ZONE 爐溫各降8℃為最終爐溫 (RMK00568) . 【PMT】1.3.CC2因爐溫各降8℃為最終爐溫，請股長於TEST時 確實量測板溫 (RMK00568) . 【PMT】1.4.若發現PMT不足，請上調ZONE溫度並回饋工程師 (RMK00568) . 【PMT】1.5.品檢注意！因標準PMT有下修請注意MEK測試 (RMK00568) . 【PMT】1.6.厚板少生產，請領班量測板溫並記錄之 (RMK00568) | 訂單:2504DFD040/001 TOL 無 <生產備註> 事項 | 【PMT】1.1.因為CR厚 1.161 mm，TOP 標準PMT以215℃去計算^^/CC1/CC2/CCQC/ <<.YL_KUNG 2025/04/10 08:27.>> 【烤漆出口內徑】注意單捲限重及610內徑^^/CC1/CC2/CCQC/ <<.YL_KUNG 2025/04/10 08:27.>> | 訂單 2504DFD040/001 修改記錄如下: 20250408 13:41:18 (24025) 退火碼: >> S1, 用途碼: >> COT001, 背面標示: >> C817, 訂單背面顏色(五碼): >> 5C161, 背面漆膜厚: >> NOM, 背面漆塗漆型式幾塗幾烤: >> 2, 鉻酸鹽: >> Z, 訂單厚度: >> 1.15, 訂單重: >> 20, 重量容許率(下限): >> 10, 重量容許率(上限): >> 10, 訂單寬度: >> 1219, 鍍製方式: >> BC, 鋼捲內徑: >> 610, 鋼捲下限重: >> 7, 鋼捲上限重: >> 11, 壓花條件碼: >> -, 表面花紋: >> Z, 綠色識別碼: >> -, 印刷輥號: >> -, 產品代碼: >> PPGI, 皮膜碼: >> -, 單位別: >> M, 油品種類: >> Z, 塗油量: >> Z, 包裝代碼: >> D2 , 保護膜碼: >> -, 客戶試片取樣型式: >> -, 調質碼: >> S, 套筒碼: >> N , 規格: >> CGC440-20, 製造標準: >> CNS, 表面處理劑種類: >> Z, 表面處理劑塗佈量: >> Z, 伸長率測試: >> N, 硬度測試碼: >> N, 抗拉強度測試: >> N, 降伏強度測試: >> N, 厚度變異: >> 0, 訂單正面顏色(五碼): >> 5C161, 正面漆膜厚: >> NOM, 正面漆塗漆型式幾塗幾烤: >> 2, 修邊碼: >> Y, 重量碼: >> AW, 鋼捲捲向: >> I, 鍍層碼: >> Z25, | *:
PPGI | 2504DFD040/002 |  | 1. 部分大陸料含B元素超過CNS規範管制，故請原料CNS規範之訂單不要配大陸料 (OFP00684)-{.不符.} | 1. CQ CR厚度超過0.7MM後要注意CR1與CR2修邊寬度要確認 (OFP00157)-{.不符.} 2. 【提醒 審單人員】CR≧0.6 要於烤漆備註調降 PMT等相關。★KP抗塵PVDF不受此限 (OFP00509)-{.不符.} 3. 部分大陸料含B元素超過CNS規範管制，故請原料CNS規範之訂單不要配大陸料 (OFP00684)-{.不符.} | 訂單:2504DFD040/002 CPL <生產備註> 事項如下 . 避免刮痕及殘剪,注意修邊品質. (RMK00084) . 除HGI/ HGL 訂單邊緣不噴油. 其餘皆側緣噴油 (RMK00285) | 訂單:2504DFD040/002 CR1 <生產備註> 事項如下 . 不得有中波,加強板形及弓形度控制,記錄板面狀況 出口不可有鼓起. (RMK00084) | 訂單:2504DFD040/002 CR2 <生產備註> 事項如下 . 不得有中波,加強板形及弓形度控制,記錄板面狀況 出口不可有鼓起. (RMK00084) | 訂單:2504DFD040/002 CG1 <生產備註> 事項如下 . 平板類,鍍鋅生產時SKIN PASS & T/L 請依據鍍鋅標準規定生產. (RMK00084) . 弓形度≦4MM/300MM 波高≦4MM 急峻度≦0.5%. (RMK00084) . 每二顆母鋼捲需切2M板量測急峻度,並記錄於外觀檢查記錄表內. (RMK00084) . 出口鋼捲盤捲後目視不允許有鼓起. (RMK00084) . 本單於烤漆正背面都塗裝正面漆，因此鍍鋅請管制背面表面品質比照正面 (RMK00363) | 訂單:2504DFD040/002 CG2 <生產備註> 事項如下 . 平板類,鍍鋅生產時SKIN PASS & T/L 請依據鍍鋅標準規定生產. (RMK00084) . 弓形度≦4MM/300MM 波高≦4MM 急峻度≦0.5%. (RMK00084) . 每二顆母鋼捲需切2M板量測急峻度,並記錄於外觀檢查記錄表內. (RMK00084) . 出口鋼捲盤捲後目視不允許有鼓起. (RMK00084) . 本單於烤漆正背面都塗裝正面漆，因此鍍鋅請管制背面表面品質比照正面 (RMK00363) | 訂單:2504DFD040/002 CC1 <生產備註> 事項如下 . 【PMT】1.1.因為CR厚 0.784 mm，TOP 標準PMT以221℃去計算 (RMK-YL_KUNG) . 【烤漆出口內徑】注意！出口內徑 610mm (RMK-YL_KUNG) . 出口鋼捲盤捲後目視不允許有鼓起. (RMK00084) . 1.本單若塗裝背面漆一律改為REVERSE COATING 例外訂單如下敘述 (RMK00163) . 2.例外訂單為R字頭超低光澤與PVDF (＞25μ)，背面漆可改 NATURE COATING，但搭配底漆避免遮蓋性不佳 (RMK00163) . ★品檢注意！JIS&CNS 訂單必須每滿50噸一定要再做一次TEST (RMK00259) . 【PMT】1.2.CC2計算完後面漆每個ZONE 爐溫各降8℃為最終爐溫 (RMK00568) . 【PMT】1.3.CC2因爐溫各降8℃為最終爐溫，請股長於TEST時 確實量測板溫 (RMK00568) . 【PMT】1.4.若發現PMT不足，請上調ZONE溫度並回饋工程師 (RMK00568) . 【PMT】1.5.品檢注意！因標準PMT有下修請注意MEK測試 (RMK00568) . 【PMT】1.6.厚板少生產，請領班量測板溫並記錄之 (RMK00568) | 訂單:2504DFD040/002 CC2 <生產備註> 事項如下 . 【PMT】1.1.因為CR厚 0.784 mm，TOP 標準PMT以221℃去計算 (RMK-YL_KUNG) . 【烤漆出口內徑】注意！出口內徑 610mm (RMK-YL_KUNG) . 出口鋼捲盤捲後目視不允許有鼓起. (RMK00084) . 1.本單若塗裝背面漆一律改為REVERSE COATING 例外訂單如下敘述 (RMK00163) . 2.例外訂單為R字頭超低光澤與PVDF (＞25μ)，背面漆可改 NATURE COATING，但搭配底漆避免遮蓋性不佳 (RMK00163) . 20120627晨會決議 CC2生產 PPGI 時請使用表調 (RMK00191) . ★品檢注意！JIS&CNS 訂單必須每滿50噸一定要再做一次TEST (RMK00259) . 【PMT】1.2.CC2計算完後面漆每個ZONE 爐溫各降8℃為最終爐溫 (RMK00568) . 【PMT】1.3.CC2因爐溫各降8℃為最終爐溫，請股長於TEST時 確實量測板溫 (RMK00568) . 【PMT】1.4.若發現PMT不足，請上調ZONE溫度並回饋工程師 (RMK00568) . 【PMT】1.5.品檢注意！因標準PMT有下修請注意MEK測試 (RMK00568) . 【PMT】1.6.厚板少生產，請領班量測板溫並記錄之 (RMK00568) | 訂單:2504DFD040/002 RCL 無 <生產備註> 事項 | 訂單:2504DFD040/002 CCPK 無 <生產備註> 事項 | 訂單:2504DFD040/002 CGQC <品檢備註> 事項如下 . 本單於烤漆正背面都塗裝正面漆，因此鍍鋅請管制背面表面品質比照正面 (RMK00363) | 訂單:2504DFD040/002 CCQC <品檢備註> 事項如下 . 【PMT】1.1.因為CR厚 0.784 mm，TOP 標準PMT以221℃去計算 (RMK-YL_KUNG) . 【烤漆出口內徑】注意！出口內徑 610mm (RMK-YL_KUNG) . 1.本單若塗裝背面漆一律改為REVERSE COATING 例外訂單如下敘述 (RMK00163) . 2.例外訂單為R字頭超低光澤與PVDF (＞25μ)，背面漆可改 NATURE COATING，但搭配底漆避免遮蓋性不佳 (RMK00163) . ★品檢注意！JIS&CNS 訂單必須每滿50噸一定要再做一次TEST (RMK00259) . 【PMT】1.2.CC2計算完後面漆每個ZONE 爐溫各降8℃為最終爐溫 (RMK00568) . 【PMT】1.3.CC2因爐溫各降8℃為最終爐溫，請股長於TEST時 確實量測板溫 (RMK00568) . 【PMT】1.4.若發現PMT不足，請上調ZONE溫度並回饋工程師 (RMK00568) . 【PMT】1.5.品檢注意！因標準PMT有下修請注意MEK測試 (RMK00568) . 【PMT】1.6.厚板少生產，請領班量測板溫並記錄之 (RMK00568) | 訂單:2504DFD040/002 TOL 無 <生產備註> 事項 | 【烤漆出口內徑】注意！出口內徑 610mm^^/CC1/CC2/CCQC/ <<.YL_KUNG 2025/04/10 09:33.>> 【PMT】1.1.因為CR厚 0.784 mm，TOP 標準PMT以221℃去計算^^/CC1/CC2/CCQC/ <<.YL_KUNG 2025/04/10 09:33.>> | 訂單 2504DFD040/002 修改記錄如下: 20250408 13:41:38 (24025) 退火碼: >> S1, 用途碼: >> COT001, 背面標示: >> C817, 訂單背面顏色(五碼): >> 5C161, 背面漆膜厚: >> NOM, 背面漆塗漆型式幾塗幾烤: >> 2, 鉻酸鹽: >> Z, 訂單厚度: >> 0.776, 訂單重: >> 20, 重量容許率(下限): >> 10, 重量容許率(上限): >> 10, 訂單寬度: >> 762, 鍍製方式: >> BC, 鋼捲內徑: >> 610, 鋼捲下限重: >> 3, 鋼捲上限重: >> 4.5, 壓花條件碼: >> -, 表面花紋: >> Z, 綠色識別碼: >> -, 印刷輥號: >> -, 產品代碼: >> PPGI, 皮膜碼: >> -, 單位別: >> M, 油品種類: >> Z, 塗油量: >> Z, 包裝代碼: >> D2 , 保護膜碼: >> -, 客戶試片取樣型式: >> -, 調質碼: >> S, 套筒碼: >> N , 規格: >> CGC340-20, 製造標準: >> CNS, 表面處理劑種類: >> Z, 表面處理劑塗佈量: >> Z, 伸長率測試: >> N, 硬度測試碼: >> N, 抗拉強度測試: >> N, 降伏強度測試: >> N, 厚度變異: >> 0, 訂單正面顏色(五碼): >> 5C161, 正面漆膜厚: >> NOM, 正面漆塗漆型式幾塗幾烤: >> 2, 修邊碼: >> Y, 重量碼: >> AW, 鋼捲捲向: >> I, 鍍層碼: >> Z25, | *:
PPGI | 2504DFD040/003 |  | 1. 部分大陸料含B元素超過CNS規範管制，故請原料CNS規範之訂單不要配大陸料 (OFP00684)-{.不符.} | 1. 【提醒 審單人員】CR≧0.6 要於烤漆備註調降 PMT等相關。★KP抗塵PVDF不受此限 (OFP00509)-{.不符.} 2. 部分大陸料含B元素超過CNS規範管制，故請原料CNS規範之訂單不要配大陸料 (OFP00684)-{.不符.} | 訂單:2504DFD040/003 CPL <生產備註> 事項如下 . 避免刮痕及殘剪,注意修邊品質. (RMK00084) . 除HGI/ HGL 訂單邊緣不噴油. 其餘皆側緣噴油 (RMK00285) | 訂單:2504DFD040/003 CR1 <生產備註> 事項如下 . 不得有中波,加強板形及弓形度控制,記錄板面狀況 出口不可有鼓起. (RMK00084) . 完軋寬度超出管制值上限≦2mm時,冷軋繼續生產並填寫品質異常通報單給鍍鋅線,以便調整張力與板溫 (RMK00278) | 訂單:2504DFD040/003 CR2 <生產備註> 事項如下 . 不得有中波,加強板形及弓形度控制,記錄板面狀況 出口不可有鼓起. (RMK00084) . 完軋寬度超出管制值上限≦2mm時,冷軋繼續生產並填寫品質異常通報單給鍍鋅線,以便調整張力與板溫 (RMK00278) | 訂單:2504DFD040/003 CG1 <生產備註> 事項如下 . 平板類,鍍鋅生產時SKIN PASS & T/L 請依據鍍鋅標準規定生產. (RMK00084) . 弓形度≦4MM/300MM 波高≦4MM 急峻度≦0.5%. (RMK00084) . 每二顆母鋼捲需切2M板量測急峻度,並記錄於外觀檢查記錄表內. (RMK00084) . 出口鋼捲盤捲後目視不允許有鼓起. (RMK00084) . 本單於烤漆正背面都塗裝正面漆，因此鍍鋅請管制背面表面品質比照正面 (RMK00363) | 訂單:2504DFD040/003 CG2 <生產備註> 事項如下 . 平板類,鍍鋅生產時SKIN PASS & T/L 請依據鍍鋅標準規定生產. (RMK00084) . 弓形度≦4MM/300MM 波高≦4MM 急峻度≦0.5%. (RMK00084) . 每二顆母鋼捲需切2M板量測急峻度,並記錄於外觀檢查記錄表內. (RMK00084) . 出口鋼捲盤捲後目視不允許有鼓起. (RMK00084) . 本單於烤漆正背面都塗裝正面漆，因此鍍鋅請管制背面表面品質比照正面 (RMK00363) | 訂單:2504DFD040/003 CC1 <生產備註> 事項如下 . 【PMT】1.1.因為CR厚 0.961 mm，TOP 標準PMT以217℃去計算 (RMK-YL_KUNG) . 【烤漆出口分切】注意單捲限重(限重:3~5噸) (RMK-YL_KUNG) . 【烤漆出口內徑】注意單捲限重及610內徑 (RMK-YL_KUNG) . 冷軋厚度 > 0.8mm 內圈須插入二張瓦楞紙,防止端板印痕.客戶為益大時不可加瓦楞紙 (RMK00059) . 出口鋼捲盤捲後目視不允許有鼓起. (RMK00084) . 1.本單若塗裝背面漆一律改為REVERSE COATING 例外訂單如下敘述 (RMK00163) . 2.例外訂單為R字頭超低光澤與PVDF (＞25μ)，背面漆可改 NATURE COATING，但搭配底漆避免遮蓋性不佳 (RMK00163) . ★品檢注意！JIS&CNS 訂單必須每滿50噸一定要再做一次TEST (RMK00259) . 【PMT】1.2.CC2計算完後面漆每個ZONE 爐溫各降8℃為最終爐溫 (RMK00568) . 【PMT】1.3.CC2因爐溫各降8℃為最終爐溫，請股長於TEST時 確實量測板溫 (RMK00568) . 【PMT】1.4.若發現PMT不足，請上調ZONE溫度並回饋工程師 (RMK00568) . 【PMT】1.5.品檢注意！因標準PMT有下修請注意MEK測試 (RMK00568) . 【PMT】1.6.厚板少生產，請領班量測板溫並記錄之 (RMK00568) | 訂單:2504DFD040/003 CC2 <生產備註> 事項如下 . 【PMT】1.1.因為CR厚 0.961 mm，TOP 標準PMT以217℃去計算 (RMK-YL_KUNG) . 【烤漆出口分切】注意單捲限重(限重:3~5噸) (RMK-YL_KUNG) . 【烤漆出口內徑】注意單捲限重及610內徑 (RMK-YL_KUNG) . 冷軋厚度 > 0.8mm 內圈須插入二張瓦楞紙,防止端板印痕.客戶為益大時不可加瓦楞紙 (RMK00059) . 出口鋼捲盤捲後目視不允許有鼓起. (RMK00084) . 1.本單若塗裝背面漆一律改為REVERSE COATING 例外訂單如下敘述 (RMK00163) . 2.例外訂單為R字頭超低光澤與PVDF (＞25μ)，背面漆可改 NATURE COATING，但搭配底漆避免遮蓋性不佳 (RMK00163) . 20120627晨會決議 CC2生產 PPGI 時請使用表調 (RMK00191) . ★品檢注意！JIS&CNS 訂單必須每滿50噸一定要再做一次TEST (RMK00259) . 【PMT】1.2.CC2計算完後面漆每個ZONE 爐溫各降8℃為最終爐溫 (RMK00568) . 【PMT】1.3.CC2因爐溫各降8℃為最終爐溫，請股長於TEST時 確實量測板溫 (RMK00568) . 【PMT】1.4.若發現PMT不足，請上調ZONE溫度並回饋工程師 (RMK00568) . 【PMT】1.5.品檢注意！因標準PMT有下修請注意MEK測試 (RMK00568) . 【PMT】1.6.厚板少生產，請領班量測板溫並記錄之 (RMK00568) | 訂單:2504DFD040/003 RCL <生產備註> 事項如下 . 冷軋厚度 > 0.8mm 內圈須插入二張瓦楞紙,防止端板印痕.客戶為益大時不可加瓦楞紙 (RMK00059) | 訂單:2504DFD040/003 CCPK 無 <生產備註> 事項 | 訂單:2504DFD040/003 CGQC <品檢備註> 事項如下 . 本單於烤漆正背面都塗裝正面漆，因此鍍鋅請管制背面表面品質比照正面 (RMK00363) | 訂單:2504DFD040/003 CCQC <品檢備註> 事項如下 . 【PMT】1.1.因為CR厚 0.961 mm，TOP 標準PMT以217℃去計算 (RMK-YL_KUNG) . 【烤漆出口分切】注意單捲限重(限重:3~5噸) (RMK-YL_KUNG) . 【烤漆出口內徑】注意單捲限重及610內徑 (RMK-YL_KUNG) . 冷軋厚度 > 0.8mm 內圈須插入二張瓦楞紙,防止端板印痕.客戶為益大時不可加瓦楞紙 (RMK00059) . 1.本單若塗裝背面漆一律改為REVERSE COATING 例外訂單如下敘述 (RMK00163) . 2.例外訂單為R字頭超低光澤與PVDF (＞25μ)，背面漆可改 NATURE COATING，但搭配底漆避免遮蓋性不佳 (RMK00163) . ★品檢注意！JIS&CNS 訂單必須每滿50噸一定要再做一次TEST (RMK00259) . 【PMT】1.2.CC2計算完後面漆每個ZONE 爐溫各降8℃為最終爐溫 (RMK00568) . 【PMT】1.3.CC2因爐溫各降8℃為最終爐溫，請股長於TEST時 確實量測板溫 (RMK00568) . 【PMT】1.4.若發現PMT不足，請上調ZONE溫度並回饋工程師 (RMK00568) . 【PMT】1.5.品檢注意！因標準PMT有下修請注意MEK測試 (RMK00568) . 【PMT】1.6.厚板少生產，請領班量測板溫並記錄之 (RMK00568) | 訂單:2504DFD040/003 TOL 無 <生產備註> 事項 | 【烤漆出口內徑】注意單捲限重及610內徑^^/CC1/CC2/CCQC/ <<.YL_KUNG 2025/04/10 08:33.>> 【烤漆出口分切】注意單捲限重(限重:3~5噸)^^/CC1/CC2/CCQC/ <<.YL_KUNG 2025/04/10 08:34.>> 【PMT】1.1.因為CR厚 0.961 mm，TOP 標準PMT以217℃去計算^^/CC1/CC2/CCQC/ <<.YL_KUNG 2025/04/10 08:34.>> | 訂單 2504DFD040/003 修改記錄如下: 20250408 13:41:44 (24025) 退火碼: >> S1, 用途碼: >> COT001, 背面標示: >> C817, 訂單背面顏色(五碼): >> 5C161, 背面漆膜厚: >> NOM, 背面漆塗漆型式幾塗幾烤: >> 2, 鉻酸鹽: >> Z, 訂單厚度: >> 0.951, 訂單重: >> 30, 重量容許率(下限): >> 10, 重量容許率(上限): >> 10, 訂單寬度: >> 914, 鍍製方式: >> BC, 鋼捲內徑: >> 610, 鋼捲下限重: >> 3, 鋼捲上限重: >> 5, 壓花條件碼: >> -, 表面花紋: >> Z, 綠色識別碼: >> -, 印刷輥號: >> -, 產品代碼: >> PPGI, 皮膜碼: >> -, 單位別: >> M, 油品種類: >> Z, 塗油量: >> Z, 包裝代碼: >> D2 , 保護膜碼: >> -, 客戶試片取樣數量: >> 0, 客戶試片取樣型式: >> -, 調質碼: >> S, 套筒碼: >> N , 規格: >> CGC440-20, 製造標準: >> CNS, 表面處理劑種類: >> Z, 表面處理劑塗佈量: >> Z, 伸長率測試: >> N, 硬度測試碼: >> N, 抗拉強度測試: >> N, 降伏強度測試: >> N, 厚度變異: >> 0, 訂單正面顏色(五碼): >> 5C161, 正面漆膜厚: >> NOM, 正面漆塗漆型式幾塗幾烤: >> 2, 修邊碼: >> Y, 重量碼: >> AW, 鋼捲捲向: >> I, 鍍層碼: >> Z25, | *:
PPGI | 2504DFD040/004 |  | 1. 部分大陸料含B元素超過CNS規範管制，故請原料CNS規範之訂單不要配大陸料 (OFP00684)-{.不符.} | 1. 【提醒 審單人員】CR≧0.6 要於烤漆備註調降 PMT等相關。★KP抗塵PVDF不受此限 (OFP00509)-{.不符.} 2. 部分大陸料含B元素超過CNS規範管制，故請原料CNS規範之訂單不要配大陸料 (OFP00684)-{.不符.} | 訂單:2504DFD040/004 CPL <生產備註> 事項如下 . 避免刮痕及殘剪,注意修邊品質. (RMK00084) . 除HGI/ HGL 訂單邊緣不噴油. 其餘皆側緣噴油 (RMK00285) | 訂單:2504DFD040/004 CR1 <生產備註> 事項如下 . 不得有中波,加強板形及弓形度控制,記錄板面狀況 出口不可有鼓起. (RMK00084) . 完軋寬度超出管制值上限≦2mm時,冷軋繼續生產並填寫品質異常通報單給鍍鋅線,以便調整張力與板溫 (RMK00278) . 【軋延特別說明】指定 CR1 軋延 (RMK00614) . 【軋延特別說明】CR1 11 PASS軋延 (RMK00614) . 【軋延特別說明】CR1 使用工輥直徑480mm以下之工輥軋延避免ROLLING FORCE過載 (RMK00614) . 【軋延特別說明】第1PASS 速度設定300 mpm，避免歪斜斷板 (RMK00614) | 訂單:2504DFD040/004 CR2 <生產備註> 事項如下 . 不得有中波,加強板形及弓形度控制,記錄板面狀況 出口不可有鼓起. (RMK00084) . 完軋寬度超出管制值上限≦2mm時,冷軋繼續生產並填寫品質異常通報單給鍍鋅線,以便調整張力與板溫 (RMK00278) . 【軋延特別說明】指定 CR1 軋延 (RMK00614) . 【軋延特別說明】CR1 11 PASS軋延 (RMK00614) . 【軋延特別說明】CR1 使用工輥直徑480mm以下之工輥軋延避免ROLLING FORCE過載 (RMK00614) . 【軋延特別說明】第1PASS 速度設定300 mpm，避免歪斜斷板 (RMK00614) | 訂單:2504DFD040/004 CG1 <生產備註> 事項如下 . 平板類,鍍鋅生產時SKIN PASS & T/L 請依據鍍鋅標準規定生產. (RMK00084) . 弓形度≦4MM/300MM 波高≦4MM 急峻度≦0.5%. (RMK00084) . 每二顆母鋼捲需切2M板量測急峻度,並記錄於外觀檢查記錄表內. (RMK00084) . 出口鋼捲盤捲後目視不允許有鼓起. (RMK00084) . 本單於烤漆正背面都塗裝正面漆，因此鍍鋅請管制背面表面品質比照正面 (RMK00363) | 訂單:2504DFD040/004 CG2 <生產備註> 事項如下 . 平板類,鍍鋅生產時SKIN PASS & T/L 請依據鍍鋅標準規定生產. (RMK00084) . 弓形度≦4MM/300MM 波高≦4MM 急峻度≦0.5%. (RMK00084) . 每二顆母鋼捲需切2M板量測急峻度,並記錄於外觀檢查記錄表內. (RMK00084) . 出口鋼捲盤捲後目視不允許有鼓起. (RMK00084) . 本單於烤漆正背面都塗裝正面漆，因此鍍鋅請管制背面表面品質比照正面 (RMK00363) | 訂單:2504DFD040/004 CC1 <生產備註> 事項如下 . 【PMT】1.1.因為CR厚 0.961 mm，TOP 標準PMT以217℃去計算 (RMK-YL_KUNG) . 【烤漆出口內徑】注意單捲限重及610內徑 (RMK-YL_KUNG) . 冷軋厚度 > 0.8mm 內圈須插入二張瓦楞紙,防止端板印痕.客戶為益大時不可加瓦楞紙 (RMK00059) . 出口鋼捲盤捲後目視不允許有鼓起. (RMK00084) . 1.本單若塗裝背面漆一律改為REVERSE COATING 例外訂單如下敘述 (RMK00163) . 2.例外訂單為R字頭超低光澤與PVDF (＞25μ)，背面漆可改 NATURE COATING，但搭配底漆避免遮蓋性不佳 (RMK00163) . ★品檢注意！JIS&CNS 訂單必須每滿50噸一定要再做一次TEST (RMK00259) . 【PMT】1.2.CC2計算完後面漆每個ZONE 爐溫各降8℃為最終爐溫 (RMK00568) . 【PMT】1.3.CC2因爐溫各降8℃為最終爐溫，請股長於TEST時 確實量測板溫 (RMK00568) . 【PMT】1.4.若發現PMT不足，請上調ZONE溫度並回饋工程師 (RMK00568) . 【PMT】1.5.品檢注意！因標準PMT有下修請注意MEK測試 (RMK00568) . 【PMT】1.6.厚板少生產，請領班量測板溫並記錄之 (RMK00568) | 訂單:2504DFD040/004 CC2 <生產備註> 事項如下 . 【PMT】1.1.因為CR厚 0.961 mm，TOP 標準PMT以217℃去計算 (RMK-YL_KUNG) . 【烤漆出口內徑】注意單捲限重及610內徑 (RMK-YL_KUNG) . 冷軋厚度 > 0.8mm 內圈須插入二張瓦楞紙,防止端板印痕.客戶為益大時不可加瓦楞紙 (RMK00059) . 出口鋼捲盤捲後目視不允許有鼓起. (RMK00084) . 1.本單若塗裝背面漆一律改為REVERSE COATING 例外訂單如下敘述 (RMK00163) . 2.例外訂單為R字頭超低光澤與PVDF (＞25μ)，背面漆可改 NATURE COATING，但搭配底漆避免遮蓋性不佳 (RMK00163) . 20120627晨會決議 CC2生產 PPGI 時請使用表調 (RMK00191) . ★品檢注意！JIS&CNS 訂單必須每滿50噸一定要再做一次TEST (RMK00259) . 【PMT】1.2.CC2計算完後面漆每個ZONE 爐溫各降8℃為最終爐溫 (RMK00568) . 【PMT】1.3.CC2因爐溫各降8℃為最終爐溫，請股長於TEST時 確實量測板溫 (RMK00568) . 【PMT】1.4.若發現PMT不足，請上調ZONE溫度並回饋工程師 (RMK00568) . 【PMT】1.5.品檢注意！因標準PMT有下修請注意MEK測試 (RMK00568) . 【PMT】1.6.厚板少生產，請領班量測板溫並記錄之 (RMK00568) | 訂單:2504DFD040/004 RCL <生產備註> 事項如下 . 冷軋厚度 > 0.8mm 內圈須插入二張瓦楞紙,防止端板印痕.客戶為益大時不可加瓦楞紙 (RMK00059) | 訂單:2504DFD040/004 CCPK 無 <生產備註> 事項 | 訂單:2504DFD040/004 CGQC <品檢備註> 事項如下 . 本單於烤漆正背面都塗裝正面漆，因此鍍鋅請管制背面表面品質比照正面 (RMK00363) | 訂單:2504DFD040/004 CCQC <品檢備註> 事項如下 . 【PMT】1.1.因為CR厚 0.961 mm，TOP 標準PMT以217℃去計算 (RMK-YL_KUNG) . 【烤漆出口內徑】注意單捲限重及610內徑 (RMK-YL_KUNG) . 冷軋厚度 > 0.8mm 內圈須插入二張瓦楞紙,防止端板印痕.客戶為益大時不可加瓦楞紙 (RMK00059) . 1.本單若塗裝背面漆一律改為REVERSE COATING 例外訂單如下敘述 (RMK00163) . 2.例外訂單為R字頭超低光澤與PVDF (＞25μ)，背面漆可改 NATURE COATING，但搭配底漆避免遮蓋性不佳 (RMK00163) . ★品檢注意！JIS&CNS 訂單必須每滿50噸一定要再做一次TEST (RMK00259) . 【PMT】1.2.CC2計算完後面漆每個ZONE 爐溫各降8℃為最終爐溫 (RMK00568) . 【PMT】1.3.CC2因爐溫各降8℃為最終爐溫，請股長於TEST時 確實量測板溫 (RMK00568) . 【PMT】1.4.若發現PMT不足，請上調ZONE溫度並回饋工程師 (RMK00568) . 【PMT】1.5.品檢注意！因標準PMT有下修請注意MEK測試 (RMK00568) . 【PMT】1.6.厚板少生產，請領班量測板溫並記錄之 (RMK00568) | 訂單:2504DFD040/004 TOL 無 <生產備註> 事項 | 【烤漆出口內徑】注意單捲限重及610內徑^^/CC1/CC2/CCQC/ <<.YL_KUNG 2025/04/10 08:59.>> 【PMT】1.1.因為CR厚 0.961 mm，TOP 標準PMT以217℃去計算^^/CC1/CC2/CCQC/ <<.YL_KUNG 2025/04/10 08:59.>> | 訂單 2504DFD040/004 修改記錄如下: 20250408 13:41:50 (24025) 退火碼: >> S1, 用途碼: >> COT001, 背面標示: >> C817, 訂單背面顏色(五碼): >> 5C161, 背面漆膜厚: >> NOM, 背面漆塗漆型式幾塗幾烤: >> 2, 鉻酸鹽: >> Z, 訂單厚度: >> 0.951, 訂單重: >> 40, 重量容許率(下限): >> 10, 重量容許率(上限): >> 10, 訂單寬度: >> 1219, 鍍製方式: >> BC, 鋼捲內徑: >> 610, 鋼捲下限重: >> 4, 鋼捲上限重: >> 5.5, 壓花條件碼: >> -, 表面花紋: >> Z, 綠色識別碼: >> -, 印刷輥號: >> -, 產品代碼: >> PPGI, 皮膜碼: >> -, 單位別: >> M, 油品種類: >> Z, 塗油量: >> Z, 包裝代碼: >> D2 , 保護膜碼: >> -, 客戶試片取樣數量: >> 0, 客戶試片取樣型式: >> -, 調質碼: >> S, 套筒碼: >> N , 規格: >> CGC440-20, 製造標準: >> CNS, 表面處理劑種類: >> Z, 表面處理劑塗佈量: >> Z, 伸長率測試: >> N, 硬度測試碼: >> N, 抗拉強度測試: >> N, 降伏強度測試: >> N, 厚度變異: >> 0, 訂單正面顏色(五碼): >> 5C161, 正面漆膜厚: >> NOM, 正面漆塗漆型式幾塗幾烤: >> 2, 修邊碼: >> Y, 重量碼: >> AW, 鋼捲捲向: >> I, 鍍層碼: >> Z25, | *:
PPGI | 2504DFD040/005 |  | 1. 部分大陸料含B元素超過CNS規範管制，故請原料CNS規範之訂單不要配大陸料 (OFP00684)-{.不符.} | 1. 【提醒 審單人員】CR≧0.6 要於烤漆備註調降 PMT等相關。★KP抗塵PVDF不受此限 (OFP00509)-{.不符.} 2. 部分大陸料含B元素超過CNS規範管制，故請原料CNS規範之訂單不要配大陸料 (OFP00684)-{.不符.} | 訂單:2504DFD040/005 CPL <生產備註> 事項如下 . 避免刮痕及殘剪,注意修邊品質. (RMK00084) . 除HGI/ HGL 訂單邊緣不噴油. 其餘皆側緣噴油 (RMK00285) | 訂單:2504DFD040/005 CR1 <生產備註> 事項如下 . 不得有中波,加強板形及弓形度控制,記錄板面狀況 出口不可有鼓起. (RMK00084) . 完軋寬度超出管制值上限≦2mm時,冷軋繼續生產並填寫品質異常通報單給鍍鋅線,以便調整張力與板溫 (RMK00278) . 【軋延特別說明】指定 CR1 軋延 (RMK00614) . 【軋延特別說明】CR1 11 PASS軋延 (RMK00614) . 【軋延特別說明】CR1 使用工輥直徑480mm以下之工輥軋延避免ROLLING FORCE過載 (RMK00614) . 【軋延特別說明】第1PASS 速度設定300 mpm，避免歪斜斷板 (RMK00614) | 訂單:2504DFD040/005 CR2 <生產備註> 事項如下 . 不得有中波,加強板形及弓形度控制,記錄板面狀況 出口不可有鼓起. (RMK00084) . 完軋寬度超出管制值上限≦2mm時,冷軋繼續生產並填寫品質異常通報單給鍍鋅線,以便調整張力與板溫 (RMK00278) . 【軋延特別說明】指定 CR1 軋延 (RMK00614) . 【軋延特別說明】CR1 11 PASS軋延 (RMK00614) . 【軋延特別說明】CR1 使用工輥直徑480mm以下之工輥軋延避免ROLLING FORCE過載 (RMK00614) . 【軋延特別說明】第1PASS 速度設定300 mpm，避免歪斜斷板 (RMK00614) | 訂單:2504DFD040/005 CG1 <生產備註> 事項如下 . 平板類,鍍鋅生產時SKIN PASS & T/L 請依據鍍鋅標準規定生產. (RMK00084) . 弓形度≦4MM/300MM 波高≦4MM 急峻度≦0.5%. (RMK00084) . 每二顆母鋼捲需切2M板量測急峻度,並記錄於外觀檢查記錄表內. (RMK00084) . 出口鋼捲盤捲後目視不允許有鼓起. (RMK00084) . 本單於烤漆正背面都塗裝正面漆，因此鍍鋅請管制背面表面品質比照正面 (RMK00363) | 訂單:2504DFD040/005 CG2 <生產備註> 事項如下 . 平板類,鍍鋅生產時SKIN PASS & T/L 請依據鍍鋅標準規定生產. (RMK00084) . 弓形度≦4MM/300MM 波高≦4MM 急峻度≦0.5%. (RMK00084) . 每二顆母鋼捲需切2M板量測急峻度,並記錄於外觀檢查記錄表內. (RMK00084) . 出口鋼捲盤捲後目視不允許有鼓起. (RMK00084) . 本單於烤漆正背面都塗裝正面漆，因此鍍鋅請管制背面表面品質比照正面 (RMK00363) | 訂單:2504DFD040/005 CC1 <生產備註> 事項如下 . 【烤漆出口內徑】注意單捲限重及610內徑 (RMK-YL_KUNG) . 【PMT】1.1.因為CR厚 1.01 mm，TOP 標準PMT以 215℃去計算 (RMK-YL_KUNG) . 冷軋厚度 > 0.8mm 內圈須插入二張瓦楞紙,防止端板印痕.客戶為益大時不可加瓦楞紙 (RMK00059) . 出口鋼捲盤捲後目視不允許有鼓起. (RMK00084) . 1.本單若塗裝背面漆一律改為REVERSE COATING 例外訂單如下敘述 (RMK00163) . 2.例外訂單為R字頭超低光澤與PVDF (＞25μ)，背面漆可改 NATURE COATING，但搭配底漆避免遮蓋性不佳 (RMK00163) . ★品檢注意！JIS&CNS 訂單必須每滿50噸一定要再做一次TEST (RMK00259) . 【PMT】1.2.CC2計算完後面漆每個ZONE 爐溫各降8℃為最終爐溫 (RMK00568) . 【PMT】1.3.CC2因爐溫各降8℃為最終爐溫，請股長於TEST時 確實量測板溫 (RMK00568) . 【PMT】1.4.若發現PMT不足，請上調ZONE溫度並回饋工程師 (RMK00568) . 【PMT】1.5.品檢注意！因標準PMT有下修請注意MEK測試 (RMK00568) . 【PMT】1.6.厚板少生產，請領班量測板溫並記錄之 (RMK00568) | 訂單:2504DFD040/005 CC2 <生產備註> 事項如下 . 【烤漆出口內徑】注意單捲限重及610內徑 (RMK-YL_KUNG) . 【PMT】1.1.因為CR厚 1.01 mm，TOP 標準PMT以 215℃去計算 (RMK-YL_KUNG) . 冷軋厚度 > 0.8mm 內圈須插入二張瓦楞紙,防止端板印痕.客戶為益大時不可加瓦楞紙 (RMK00059) . 出口鋼捲盤捲後目視不允許有鼓起. (RMK00084) . 1.本單若塗裝背面漆一律改為REVERSE COATING 例外訂單如下敘述 (RMK00163) . 2.例外訂單為R字頭超低光澤與PVDF (＞25μ)，背面漆可改 NATURE COATING，但搭配底漆避免遮蓋性不佳 (RMK00163) . 20120627晨會決議 CC2生產 PPGI 時請使用表調 (RMK00191) . ★品檢注意！JIS&CNS 訂單必須每滿50噸一定要再做一次TEST (RMK00259) . 【PMT】1.2.CC2計算完後面漆每個ZONE 爐溫各降8℃為最終爐溫 (RMK00568) . 【PMT】1.3.CC2因爐溫各降8℃為最終爐溫，請股長於TEST時 確實量測板溫 (RMK00568) . 【PMT】1.4.若發現PMT不足，請上調ZONE溫度並回饋工程師 (RMK00568) . 【PMT】1.5.品檢注意！因標準PMT有下修請注意MEK測試 (RMK00568) . 【PMT】1.6.厚板少生產，請領班量測板溫並記錄之 (RMK00568) | 訂單:2504DFD040/005 RCL <生產備註> 事項如下 . 冷軋厚度 > 0.8mm 內圈須插入二張瓦楞紙,防止端板印痕.客戶為益大時不可加瓦楞紙 (RMK00059) | 訂單:2504DFD040/005 CCPK 無 <生產備註> 事項 | 訂單:2504DFD040/005 CGQC <品檢備註> 事項如下 . 本單於烤漆正背面都塗裝正面漆，因此鍍鋅請管制背面表面品質比照正面 (RMK00363) | 訂單:2504DFD040/005 CCQC <品檢備註> 事項如下 . 【烤漆出口內徑】注意單捲限重及610內徑 (RMK-YL_KUNG) . 【PMT】1.1.因為CR厚 1.01 mm，TOP 標準PMT以 215℃去計算 (RMK-YL_KUNG) . 冷軋厚度 > 0.8mm 內圈須插入二張瓦楞紙,防止端板印痕.客戶為益大時不可加瓦楞紙 (RMK00059) . 1.本單若塗裝背面漆一律改為REVERSE COATING 例外訂單如下敘述 (RMK00163) . 2.例外訂單為R字頭超低光澤與PVDF (＞25μ)，背面漆可改 NATURE COATING，但搭配底漆避免遮蓋性不佳 (RMK00163) . ★品檢注意！JIS&CNS 訂單必須每滿50噸一定要再做一次TEST (RMK00259) . 【PMT】1.2.CC2計算完後面漆每個ZONE 爐溫各降8℃為最終爐溫 (RMK00568) . 【PMT】1.3.CC2因爐溫各降8℃為最終爐溫，請股長於TEST時 確實量測板溫 (RMK00568) . 【PMT】1.4.若發現PMT不足，請上調ZONE溫度並回饋工程師 (RMK00568) . 【PMT】1.5.品檢注意！因標準PMT有下修請注意MEK測試 (RMK00568) . 【PMT】1.6.厚板少生產，請領班量測板溫並記錄之 (RMK00568) | 訂單:2504DFD040/005 TOL 無 <生產備註> 事項 | 【PMT】1.1.因為CR厚 1.01 mm，TOP 標準PMT以 215℃去計算^^/CC1/CC2/CCQC/ <<.YL_KUNG 2025/04/10 09:53.>> 【烤漆出口內徑】注意單捲限重及610內徑^^/CC1/CC2/CCQC/ <<.YL_KUNG 2025/04/10 09:54.>> | 訂單 2504DFD040/005 修改記錄如下: 20250408 13:42:24 (24025) 退火碼: >> S1, 用途碼: >> COT001, 背面標示: >> C817, 訂單背面顏色(五碼): >> 5C161, 背面漆膜厚: >> NOM, 背面漆塗漆型式幾塗幾烤: >> 2, 鉻酸鹽: >> Z, 訂單厚度: >> 1, 訂單重: >> 20, 重量容許率(下限): >> 10, 重量容許率(上限): >> 10, 訂單寬度: >> 1219, 鍍製方式: >> BC, 鋼捲內徑: >> 610, 鋼捲下限重: >> 4, 鋼捲上限重: >> 5.5, 壓花條件碼: >> -, 表面花紋: >> Z, 綠色識別碼: >> -, 印刷輥號: >> -, 產品代碼: >> PPGI, 皮膜碼: >> -, 單位別: >> M, 油品種類: >> Z, 塗油量: >> Z, 包裝代碼: >> D2 , 保護膜碼: >> -, 客戶試片取樣數量: >> 0, 客戶試片取樣型式: >> -, 調質碼: >> S, 套筒碼: >> N , 規格: >> CGC440-20, 製造標準: >> CNS, 表面處理劑種類: >> Z, 表面處理劑塗佈量: >> Z, 伸長率測試: >> N, 硬度測試碼: >> N, 抗拉強度測試: >> N, 降伏強度測試: >> N, 厚度變異: >> 0, 訂單正面顏色(五碼): >> 5C161, 正面漆膜厚: >> NOM, 正面漆塗漆型式幾塗幾烤: >> 2, 修邊碼: >> Y, 重量碼: >> AW, 鋼捲捲向: >> I, 鍍層碼: >> Z25, | *:
PPGL | 2504DFD041/001 | 1. 提醒：CNS 第三類保固 PPGL AZ150（含）以上，PPGI Z27 （含）以上 TOP ≧25U , BK 兩層塗裝 (OFP00448)-{.不符.} 2. 再三提醒確認！CNS &JIS 塗裝 PVDF 需要"3類"耐候等級。並注意鍍層或膜厚是否符合.... (OFP00568)-{.不符.} 3. 單捲限重檢核 (原料重:18.5~23.5, 分切困難:20.00~21.00, 單捲限重:4.00~5.00)(OFP00031)-{.不符.} | 1. 部分大陸料含B元素超過CNS規範管制，故請原料CNS規範之訂單不要配大陸料 (OFP00684)-{.不符.} | 1. 訂單若有厚度變異，冷軋厚度公差比照烤漆計算公式 , 但最小為 1/2 公差做設定 (OFP00254)-{.不符.} 2. "偏薄要求訂單" 鍍後厚度減 鍍後厚度下限需大於 0.02 MM,以免發生厚度不足狀況 (OFP00369)-{.不符.} 3. 提醒：CNS 第三類保固 PPGL AZ150（含）以上，PPGI Z27 （含）以上 TOP ≧25U , BK 兩層塗裝 (OFP00448)-{.不符.} 4. 再三提醒確認！CNS &JIS 塗裝 PVDF 需要"3類"耐候等級。並注意鍍層或膜厚是否符合.... (OFP00568)-{.不符.} 5. 部分大陸料含B元素超過CNS規範管制，故請原料CNS規範之訂單不要配大陸料 (OFP00684)-{.不符.} | 訂單:2504DFD041/001 CPL <生產備註> 事項如下 . 除HGI/ HGL 訂單邊緣不噴油. 其餘皆側緣噴油 (RMK00285) | 訂單:2504DFD041/001 CR1 <生產備註> 事項如下 . 完軋寬度超出管制值上限≦2mm時,冷軋繼續生產並填寫品質異常通報單給鍍鋅線,以便調整張力與板溫 (RMK00278) | 訂單:2504DFD041/001 CR2 <生產備註> 事項如下 . 完軋寬度超出管制值上限≦2mm時,冷軋繼續生產並填寫品質異常通報單給鍍鋅線,以便調整張力與板溫 (RMK00278) | 訂單:2504DFD041/001 CG1 <生產備註> 事項如下 . 平板類,鍍鋅生產時SKIN PASS & T/L 請依據鍍鋅標準規定生產 (RMK00100) . 鍍鋅表面不可有鋅痕、壓痕、凹陷、及刮傷 、應變痕等。 (RMK00100) . 出口鋼捲盤捲後目視不允許有鼓起. (RMK00100) | 訂單:2504DFD041/001 CG2 <生產備註> 事項如下 . 平板類,鍍鋅生產時SKIN PASS & T/L 請依據鍍鋅標準規定生產 (RMK00100) . 鍍鋅表面不可有鋅痕、壓痕、凹陷、及刮傷 、應變痕等。 (RMK00100) . 出口鋼捲盤捲後目視不允許有鼓起. (RMK00100) | 訂單:2504DFD041/001 CC1 <生產備註> 事項如下 . 1.本單若塗裝背面漆一律改為REVERSE COATING 例外訂單如下敘述 (RMK00163) . 2.例外訂單為R字頭超低光澤與PVDF (＞25μ)，背面漆可改 NATURE COATING，但搭配底漆避免遮蓋性不佳 (RMK00163) . ★品檢注意！JIS&CNS 訂單必須每滿50噸一定要再做一次TEST (RMK00259) . 1.有客戶要下CNS第3類,以下備註麻煩CCP與TSD遵循,謝謝! (RMK00394) . 1.1.面漆塗佈量務必>=90%（如果背面用面漆也一樣） (RMK00394) . 1.2.務必留30cm*全寬試片1片,供實驗室委託確認SST與QUV性能。並於試片上註明"SST 2000HRS、QUV 1500HRS" (RMK00394) . 【PMT】本單面漆為"PVDF"，經會議決議需量測板溫並記錄之。每一張排程需量測一次否則追究責任 (RMK00503) | 訂單:2504DFD041/001 CC2 <生產備註> 事項如下 . 1.本單若塗裝背面漆一律改為REVERSE COATING 例外訂單如下敘述 (RMK00163) . 2.例外訂單為R字頭超低光澤與PVDF (＞25μ)，背面漆可改 NATURE COATING，但搭配底漆避免遮蓋性不佳 (RMK00163) . ★品檢注意！JIS&CNS 訂單必須每滿50噸一定要再做一次TEST (RMK00259) . 1.有客戶要下CNS第3類,以下備註麻煩CCP與TSD遵循,謝謝! (RMK00394) . 1.1.面漆塗佈量務必>=90%（如果背面用面漆也一樣） (RMK00394) . 1.2.務必留30cm*全寬試片1片,供實驗室委託確認SST與QUV性能。並於試片上註明"SST 2000HRS、QUV 1500HRS" (RMK00394) . 【PMT】本單面漆為"PVDF"，經會議決議需量測板溫並記錄之。每一張排程需量測一次否則追究責任 (RMK00503) | 訂單:2504DFD041/001 RCL 無 <生產備註> 事項 | 訂單:2504DFD041/001 CCPK 無 <生產備註> 事項 | 訂單:2504DFD041/001 CGQC 無 <品檢備註> 事項 | 訂單:2504DFD041/001 CCQC <品檢備註> 事項如下 . 1.本單若塗裝背面漆一律改為REVERSE COATING 例外訂單如下敘述 (RMK00163) . 2.例外訂單為R字頭超低光澤與PVDF (＞25μ)，背面漆可改 NATURE COATING，但搭配底漆避免遮蓋性不佳 (RMK00163) . ★品檢注意！JIS&CNS 訂單必須每滿50噸一定要再做一次TEST (RMK00259) . 1.有客戶要下CNS第3類,以下備註麻煩CCP與TSD遵循,謝謝! (RMK00394) . 1.1.面漆塗佈量務必>=90%（如果背面用面漆也一樣） (RMK00394) . 1.2.務必留30cm*全寬試片1片,供實驗室委託確認SST與QUV性能。並於試片上註明"SST 2000HRS、QUV 1500HRS" (RMK00394) . 【PMT】本單面漆為"PVDF"，經會議決議需量測板溫並記錄之。每一張排程需量測一次否則追究責任 (RMK00503) | 訂單:2504DFD041/001 TOL 無 <生產備註> 事項 |  | 訂單 2504DFD041/001 修改記錄如下: 20250414 08:47:57 (24025) 退火碼: >> S1, 用途碼: >> CIA008, 背面標示: >> C815, 訂單背面顏色(五碼): >> BW73Y, 背面漆膜厚: >> 12.5, 背面漆塗漆型式幾塗幾烤: >> 2, 鉻酸鹽: >> Z, 訂單厚度: >> 0.52, 訂單重: >> 80, 重量容許率(下限): >> 10, 重量容許率(上限): >> 10, 訂單寬度: >> 1220, 鍍製方式: >> AC, 鋼捲內徑: >> 508, 鋼捲下限重: >> 4, 鋼捲上限重: >> 5, 壓花條件碼: >> -, 表面花紋: >> R, 綠色識別碼: >> -, 印刷輥號: >> -, 產品代碼: >> PPGL, 皮膜碼: >> -, 單位別: >> M, 油品種類: >> Z, 塗油量: >> Z, 包裝代碼: >> D2 , 保護膜碼: >> -, 客戶試片取樣型式: >> -, 調質碼: >> S, 套筒碼: >> R , 規格: >> CGLC400-30, 製造標準: >> CNS, 表面處理劑種類: >> Z, 表面處理劑塗佈量: >> Z, 伸長率測試: >> N, 硬度測試碼: >> N, 抗拉強度測試: >> N, 降伏強度測試: >> N, 厚度變異: >> -1.4, 訂單正面顏色(五碼): >> FY326, 正面漆膜厚: >> 25, 正面漆塗漆型式幾塗幾烤: >> 2, 修邊碼: >> Y, 重量碼: >> AW, 鋼捲捲向: >> I, 鍍層碼: >> AZ150, | H:厚度偏薄
PPGL | 2504DFD046/001 | 1. 提醒：訂單厚度＜0.261，若BK 膜厚＞20U必須與TDCC討論。確認OK可不用理會 (OFP00332)-{.不符.} | 1. 薄寬硬板(T≦0.25且W≧1150)請優先選用日本熱軋鋼捲(1.8或2.01) (OFP00252)-{.不符.} 2. 需TO PP...本單有特別的軋延規定請PP注意一下SOP的備註 (OFP00261)-{.不符.} 3. 部分大陸料含B元素超過CNS規範管制，故請原料CNS規範之訂單不要配大陸料 (OFP00684)-{.不符.} | 1. 薄寬硬板(T≦0.25且W≧1150)請優先選用日本熱軋鋼捲(1.8或2.01) (OFP00252)-{.不符.} 2. 需TO PP...本單有特別的軋延規定請PP注意一下SOP的備註 (OFP00261)-{.不符.} 3. 提醒：訂單厚度＜0.261，若BK 膜厚＞20U必須與TDCC討論。確認OK可不用理會 (OFP00332)-{.不符.} 4. 部分大陸料含B元素超過CNS規範管制，故請原料CNS規範之訂單不要配大陸料 (OFP00684)-{.不符.} 5. 用途別對應選配碼不符 (用途碼:COR007, 選配碼:ON015 不符)(OFP00030)-{.不符.} | 訂單:2504DFD046/001 CPL <生產備註> 事項如下 . 除HGI/ HGL 訂單邊緣不噴油. 其餘皆側緣噴油 (RMK00285) . CNS AZ50 鍍層相當於 SYSCO AZ050 鍍層 (RMK00294) | 訂單:2504DFD046/001 CR1 <生產備註> 事項如下 . 生產FH時CR允許中波（盡量小）不可以有小邊波以利鍍鋅板形控制 (RMK00131) . CNS AZ50 鍍層相當於 SYSCO AZ050 鍍層 (RMK00294) . A.指定CR1＆CG1生產 (RMK00368) . B.弘燁烤漆屋頂背板 BC 0.216(或0.2)x1174mm FH 第一顆鋼捲外圈階梯式軋，生產時請注意下面規定 (RMK00368) . 1.先行板必須是FH，而且寬度是≧1100mm (RMK00368) . 2.若先行板排程板厚 0.28~0.35mm, 則弘燁訂單第一顆鋼捲外圈軋板厚0.307mm, 長度 100 米 (RMK00368) . 3.若先行板排程板厚 0.25~0.279mm, 則弘燁訂單第一顆鋼捲外圈軋板厚0.23mm, 長度 50 米 (RMK00368) . 4.以上邱課長與CR1邵課長研究過，請PP與CR1密切注意一下 (RMK00368) . 冷軋末Pass目標2D圖形(中波趨近 0 I-UNIT ,WS和 DS 兩隻腳 控制在-10 I-UNIT左右) (RMK00469) | 訂單:2504DFD046/001 CR2 <生產備註> 事項如下 . 生產FH時CR允許中波（盡量小）不可以有小邊波以利鍍鋅板形控制 (RMK00131) . CNS AZ50 鍍層相當於 SYSCO AZ050 鍍層 (RMK00294) . A.指定CR1＆CG1生產 (RMK00368) . B.弘燁烤漆屋頂背板 BC 0.216(或0.2)x1174mm FH 第一顆鋼捲外圈階梯式軋，生產時請注意下面規定 (RMK00368) . 1.先行板必須是FH，而且寬度是≧1100mm (RMK00368) . 2.若先行板排程板厚 0.28~0.35mm, 則弘燁訂單第一顆鋼捲外圈軋板厚0.307mm, 長度 100 米 (RMK00368) . 3.若先行板排程板厚 0.25~0.279mm, 則弘燁訂單第一顆鋼捲外圈軋板厚0.23mm, 長度 50 米 (RMK00368) . 4.以上邱課長與CR1邵課長研究過，請PP與CR1密切注意一下 (RMK00368) . 冷軋末Pass目標2D圖形(中波趨近 0 I-UNIT ,WS和 DS 兩隻腳 控制在-10 I-UNIT左右) (RMK00469) | 訂單:2504DFD046/001 CG1 <生產備註> 事項如下 . 壁板背板以一般屋頂放行標準放行 (RMK00131) . 生產FH時CR允許中波（盡量小）不可以有小邊波以利鍍鋅板形控制 (RMK00131) . CNS AZ50 鍍層相當於 SYSCO AZ050 鍍層 (RMK00294) . A.指定CR1＆CG1生產 (RMK00368) . B.弘燁烤漆屋頂背板 BC 0.216(或0.2)x1174mm FH 第一顆鋼捲外圈階梯式軋，生產時請注意下面規定 (RMK00368) . 1.先行板必須是FH，而且寬度是≧1100mm (RMK00368) . 2.若先行板排程板厚 0.28~0.35mm, 則弘燁訂單第一顆鋼捲外圈軋板厚0.307mm, 長度 100 米 (RMK00368) . 3.若先行板排程板厚 0.25~0.279mm, 則弘燁訂單第一顆鋼捲外圈軋板厚0.23mm, 長度 50 米 (RMK00368) . 4.以上邱課長與CR1邵課長研究過，請PP與CR1密切注意一下 (RMK00368) | 訂單:2504DFD046/001 CG2 <生產備註> 事項如下 . 壁板背板以一般屋頂放行標準放行 (RMK00131) . 生產FH時CR允許中波（盡量小）不可以有小邊波以利鍍鋅板形控制 (RMK00131) . CNS AZ50 鍍層相當於 SYSCO AZ050 鍍層 (RMK00294) . A.指定CR1＆CG1生產 (RMK00368) . B.弘燁烤漆屋頂背板 BC 0.216(或0.2)x1174mm FH 第一顆鋼捲外圈階梯式軋，生產時請注意下面規定 (RMK00368) . 1.先行板必須是FH，而且寬度是≧1100mm (RMK00368) . 2.若先行板排程板厚 0.28~0.35mm, 則弘燁訂單第一顆鋼捲外圈軋板厚0.307mm, 長度 100 米 (RMK00368) . 3.若先行板排程板厚 0.25~0.279mm, 則弘燁訂單第一顆鋼捲外圈軋板厚0.23mm, 長度 50 米 (RMK00368) . 4.以上邱課長與CR1邵課長研究過，請PP與CR1密切注意一下 (RMK00368) | 訂單:2504DFD046/001 CC1 <生產備註> 事項如下 . 若冷軋厚度≦0.3MM,且未加鋼套筒,請出口主操加貼"請勿堆疊"標籤 (RMK00070) . 1.本單若塗裝背面漆一律改為REVERSE COATING 例外訂單如下敘述 (RMK00163) . 2.例外訂單為R字頭超低光澤與PVDF (＞25μ)，背面漆可改 NATURE COATING，但搭配底漆避免遮蓋性不佳 (RMK00163) . ★品檢注意！JIS&CNS 訂單必須每滿50噸一定要再做一次TEST (RMK00259) . 請參考歷史塗裝條件對應色差值，調整1W0862單一MASS(不含底漆)以不低於標準 85%為底線，以達到△ L 管制±0.5 以內的目標 (RMK00399) . 【抽氣量】白色系在CC1生產時,FINISH抽氣量請設定250,如生產中發生色差b值異常升高,請股長再加大抽氣量因應 (RMK00560) | 訂單:2504DFD046/001 CC2 <生產備註> 事項如下 . 若冷軋厚度≦0.3MM,且未加鋼套筒,請出口主操加貼"請勿堆疊"標籤 (RMK00070) . 1.本單若塗裝背面漆一律改為REVERSE COATING 例外訂單如下敘述 (RMK00163) . 2.例外訂單為R字頭超低光澤與PVDF (＞25μ)，背面漆可改 NATURE COATING，但搭配底漆避免遮蓋性不佳 (RMK00163) . ★品檢注意！JIS&CNS 訂單必須每滿50噸一定要再做一次TEST (RMK00259) . 請參考歷史塗裝條件對應色差值，調整1W0862單一MASS(不含底漆)以不低於標準 85%為底線，以達到△ L 管制±0.5 以內的目標 (RMK00399) . 【抽氣量】白色系在CC1生產時,FINISH抽氣量請設定250,如生產中發生色差b值異常升高,請股長再加大抽氣量因應 (RMK00560) | 訂單:2504DFD046/001 RCL 無 <生產備註> 事項 | 訂單:2504DFD046/001 CCPK 無 <生產備註> 事項 | 訂單:2504DFD046/001 CGQC <品檢備註> 事項如下 . CNS AZ50 鍍層相當於 SYSCO AZ050 鍍層 (RMK00294) | 訂單:2504DFD046/001 CCQC <品檢備註> 事項如下 . 1.本單若塗裝背面漆一律改為REVERSE COATING 例外訂單如下敘述 (RMK00163) . 2.例外訂單為R字頭超低光澤與PVDF (＞25μ)，背面漆可改 NATURE COATING，但搭配底漆避免遮蓋性不佳 (RMK00163) . ★品檢注意！JIS&CNS 訂單必須每滿50噸一定要再做一次TEST (RMK00259) . 請參考歷史塗裝條件對應色差值，調整1W0862單一MASS(不含底漆)以不低於標準 85%為底線，以達到△ L 管制±0.5 以內的目標 (RMK00399) | 訂單:2504DFD046/001 TOL 無 <生產備註> 事項 |  | 訂單 2504DFD046/001 修改記錄如下: 20250408 16:29:47 (21003) 退火碼: >> H2, 用途碼: >> COR007, 背面標示: >> C817, 訂單背面顏色(五碼): >> BW736, 背面漆膜厚: >> NOM, 背面漆塗漆型式幾塗幾烤: >> 1, 鉻酸鹽: >> Z, 訂單厚度: >> 0.2, 訂單重: >> 20, 重量容許率(下限): >> 10, 重量容許率(上限): >> 10, 訂單寬度: >> 1230, 鍍製方式: >> BC, 鋼捲內徑: >> 508, 鋼捲下限重: >> 3, 鋼捲上限重: >> 5, 壓花條件碼: >> -, 表面花紋: >> R, 綠色識別碼: >> -, 印刷輥號: >> -, 產品代碼: >> PPGL, 皮膜碼: >> -, 單位別: >> M, 油品種類: >> Z, 塗油量: >> Z, 包裝代碼: >> D2 , 保護膜碼: >> -, 客戶試片取樣型式: >> -, 調質碼: >> S, 套筒碼: >> P , 規格: >> CGLC570-10, 製造標準: >> CNS, 表面處理劑種類: >> Z, 表面處理劑塗佈量: >> Z, 伸長率測試: >> N, 硬度測試碼: >> N, 抗拉強度測試: >> N, 降伏強度測試: >> N, 厚度變異: >> 0, 訂單正面顏色(五碼): >> 1W086, 正面漆膜厚: >> NOM, 正面漆塗漆型式幾塗幾烤: >> 2, 修邊碼: >> Y, 重量碼: >> AW, 鋼捲捲向: >> I, 鍍層碼: >> AZ50, | *:
PPGL | 2504DFD047/001 |  | 1. 部分大陸料含B元素超過CNS規範管制，故請原料CNS規範之訂單不要配大陸料 (OFP00684)-{.不符.} | 1. 部分大陸料含B元素超過CNS規範管制，故請原料CNS規範之訂單不要配大陸料 (OFP00684)-{.不符.} | 訂單:2504DFD047/001 CPL <生產備註> 事項如下 . 除HGI/ HGL 訂單邊緣不噴油. 其餘皆側緣噴油 (RMK00285) | 訂單:2504DFD047/001 CR1 無 <生產備註> 事項 | 訂單:2504DFD047/001 CR2 無 <生產備註> 事項 | 訂單:2504DFD047/001 CG1 <生產備註> 事項如下 . 平板類,鍍鋅生產時SKIN PASS & T/L 請依據鍍鋅標準規定生產 (RMK00100) . 鍍鋅表面不可有鋅痕、壓痕、凹陷、及刮傷 、應變痕等。 (RMK00100) . 出口鋼捲盤捲後目視不允許有鼓起. (RMK00100) | 訂單:2504DFD047/001 CG2 <生產備註> 事項如下 . 平板類,鍍鋅生產時SKIN PASS & T/L 請依據鍍鋅標準規定生產 (RMK00100) . 鍍鋅表面不可有鋅痕、壓痕、凹陷、及刮傷 、應變痕等。 (RMK00100) . 出口鋼捲盤捲後目視不允許有鼓起. (RMK00100) | 訂單:2504DFD047/001 CC1 <生產備註> 事項如下 . 1.本單若塗裝背面漆一律改為REVERSE COATING 例外訂單如下敘述 (RMK00163) . 2.例外訂單為R字頭超低光澤與PVDF (＞25μ)，背面漆可改 NATURE COATING，但搭配底漆避免遮蓋性不佳 (RMK00163) . 弘曄戶外壁板可允許兩邊有背漆轉印，但是必須管制"單邊"≦5 mm (RMK00254) . ★品檢注意！JIS&CNS 訂單必須每滿50噸一定要再做一次TEST (RMK00259) . * 可允許單邊背面漆轉印 (RMK00350) . * 允許兩邊有背漆轉印，但是必須管制"單邊"≦5 mm (RMK00350) | 訂單:2504DFD047/001 CC2 <生產備註> 事項如下 . 1.本單若塗裝背面漆一律改為REVERSE COATING 例外訂單如下敘述 (RMK00163) . 2.例外訂單為R字頭超低光澤與PVDF (＞25μ)，背面漆可改 NATURE COATING，但搭配底漆避免遮蓋性不佳 (RMK00163) . 弘曄戶外壁板可允許兩邊有背漆轉印，但是必須管制"單邊"≦5 mm (RMK00254) . ★品檢注意！JIS&CNS 訂單必須每滿50噸一定要再做一次TEST (RMK00259) . * 可允許單邊背面漆轉印 (RMK00350) . * 允許兩邊有背漆轉印，但是必須管制"單邊"≦5 mm (RMK00350) | 訂單:2504DFD047/001 RCL 無 <生產備註> 事項 | 訂單:2504DFD047/001 CCPK 無 <生產備註> 事項 | 訂單:2504DFD047/001 CGQC 無 <品檢備註> 事項 | 訂單:2504DFD047/001 CCQC <品檢備註> 事項如下 . 1.本單若塗裝背面漆一律改為REVERSE COATING 例外訂單如下敘述 (RMK00163) . 2.例外訂單為R字頭超低光澤與PVDF (＞25μ)，背面漆可改 NATURE COATING，但搭配底漆避免遮蓋性不佳 (RMK00163) . 弘曄戶外壁板可允許兩邊有背漆轉印，但是必須管制"單邊"≦5 mm (RMK00254) . ★品檢注意！JIS&CNS 訂單必須每滿50噸一定要再做一次TEST (RMK00259) . * 可允許單邊背面漆轉印 (RMK00350) . * 允許兩邊有背漆轉印，但是必須管制"單邊"≦5 mm (RMK00350) | 訂單:2504DFD047/001 TOL 無 <生產備註> 事項 |  | 訂單 2504DFD047/001 修改記錄如下: 20250409 10:03:55 (21003) 退火碼: >> S1, 用途碼: >> CIA008, 背面標示: >> C844, 訂單背面顏色(五碼): >> BW736, 背面漆膜厚: >> NOM, 背面漆塗漆型式幾塗幾烤: >> 1, 鉻酸鹽: >> Z, 訂單厚度: >> 0.326, 訂單重: >> 20, 重量容許率(下限): >> 10, 重量容許率(上限): >> 10, 訂單寬度: >> 914, 鍍製方式: >> BC, 鋼捲內徑: >> 508, 鋼捲下限重: >> 3, 鋼捲上限重: >> 5, 壓花條件碼: >> -, 表面花紋: >> R, 綠色識別碼: >> -, 印刷輥號: >> -, 產品代碼: >> PPGL, 皮膜碼: >> -, 單位別: >> M, 油品種類: >> Z, 塗油量: >> Z, 包裝代碼: >> D2 , 保護膜碼: >> -, 客戶試片取樣型式: >> -, 調質碼: >> S, 套筒碼: >> R , 規格: >> CGLCC-20, 製造標準: >> CNS, 表面處理劑種類: >> Z, 表面處理劑塗佈量: >> Z, 伸長率測試: >> N, 硬度測試碼: >> N, 抗拉強度測試: >> N, 降伏強度測試: >> N, 厚度變異: >> 0, 訂單正面顏色(五碼): >> 1C34Q, 正面漆膜厚: >> 25, 正面漆塗漆型式幾塗幾烤: >> 2, 修邊碼: >> Y, 重量碼: >> AW, 鋼捲捲向: >> I, 鍍層碼: >> AZ150, | *:
PPGL | 2504DFD047/002 |  | 1. 部分大陸料含B元素超過CNS規範管制，故請原料CNS規範之訂單不要配大陸料 (OFP00684)-{.不符.} | 1. 部分大陸料含B元素超過CNS規範管制，故請原料CNS規範之訂單不要配大陸料 (OFP00684)-{.不符.} | 訂單:2504DFD047/002 CPL <生產備註> 事項如下 . 除HGI/ HGL 訂單邊緣不噴油. 其餘皆側緣噴油 (RMK00285) | 訂單:2504DFD047/002 CR1 無 <生產備註> 事項 | 訂單:2504DFD047/002 CR2 無 <生產備註> 事項 | 訂單:2504DFD047/002 CG1 <生產備註> 事項如下 . 平板類,鍍鋅生產時SKIN PASS & T/L 請依據鍍鋅標準規定生產 (RMK00100) . 鍍鋅表面不可有鋅痕、壓痕、凹陷、及刮傷 、應變痕等。 (RMK00100) . 出口鋼捲盤捲後目視不允許有鼓起. (RMK00100) . 瓦形屋頂用 注意鍍層控制範圍：min=標準值，Max=標準值+30 (RMK00103) . 因成形性需求故鍍層量有上限管制，排程變換前後一顆分切請U3暫留，待產線確認鍍層量後再行處置。 (RMK00103) | 訂單:2504DFD047/002 CG2 <生產備註> 事項如下 . 平板類,鍍鋅生產時SKIN PASS & T/L 請依據鍍鋅標準規定生產 (RMK00100) . 鍍鋅表面不可有鋅痕、壓痕、凹陷、及刮傷 、應變痕等。 (RMK00100) . 出口鋼捲盤捲後目視不允許有鼓起. (RMK00100) . 瓦形屋頂用 注意鍍層控制範圍：min=標準值，Max=標準值+30 (RMK00103) . 因成形性需求故鍍層量有上限管制，排程變換前後一顆分切請U3暫留，待產線確認鍍層量後再行處置。 (RMK00103) | 訂單:2504DFD047/002 CC1 <生產備註> 事項如下 . 超低光澤產品,色差計塗佈量依據5+20U為基準。RYF89 以5+22U為基準。 (RMK00103) . 請出口人員貼上"請勿堆疊"紅色標簽. (RMK00103) . R字頭色碼因色差對膜厚極其敏感，MASS目標102%~115%之間. (RMK00103) . R字頭色碼塗佈量須在20U以上,不然會有白色點狀(繩紋),已被客戶訴賠. (RMK00103) . 捲起單位張力請加大至 5.5（有另行備註要求張力設定時，依另行備註需求設定）） (RMK00103) . 1.本單若塗裝背面漆一律改為REVERSE COATING 例外訂單如下敘述 (RMK00163) . 2.例外訂單為R字頭超低光澤與PVDF (＞25μ)，背面漆可改 NATURE COATING，但搭配底漆避免遮蓋性不佳 (RMK00163) . 弘曄戶外壁板可允許兩邊有背漆轉印，但是必須管制"單邊"≦5 mm (RMK00254) . ★品檢注意！JIS&CNS 訂單必須每滿50噸一定要再做一次TEST (RMK00259) . 1.此為NEO塗料,色差計請用有"(20150105)"的標準樣檔名確認色差值,找不到檔案時請通知TED雯青#314 (RMK00342) . 2.色差放行標準為ΔL、Δa、Δb≦±0.6,光澤放行標準放寬到7以下放行,目視色差不管制 (RMK00342) . * 可允許單邊背面漆轉印 (RMK00350) . * 允許兩邊有背漆轉印，但是必須管制"單邊"≦5 mm (RMK00350) . 2015年發生過訴賠。請出口使用鋼套桶前請檢查焊接處，以免捲取後產生折痕 (RMK00381) | 訂單:2504DFD047/002 CC2 <生產備註> 事項如下 . 超低光澤產品,色差計塗佈量依據5+20U為基準。RYF89 以5+22U為基準。 (RMK00103) . 請出口人員貼上"請勿堆疊"紅色標簽. (RMK00103) . R字頭色碼因色差對膜厚極其敏感，MASS目標102%~115%之間. (RMK00103) . R字頭色碼塗佈量須在20U以上,不然會有白色點狀(繩紋),已被客戶訴賠. (RMK00103) . 1.本單若塗裝背面漆一律改為REVERSE COATING 例外訂單如下敘述 (RMK00163) . 2.例外訂單為R字頭超低光澤與PVDF (＞25μ)，背面漆可改 NATURE COATING，但搭配底漆避免遮蓋性不佳 (RMK00163) . 弘曄戶外壁板可允許兩邊有背漆轉印，但是必須管制"單邊"≦5 mm (RMK00254) . ★品檢注意！JIS&CNS 訂單必須每滿50噸一定要再做一次TEST (RMK00259) . 1.此為NEO塗料,色差計請用有"(20150105)"的標準樣檔名確認色差值,找不到檔案時請通知TED雯青#314 (RMK00342) . 2.色差放行標準為ΔL、Δa、Δb≦±0.6,光澤放行標準放寬到7以下放行,目視色差不管制 (RMK00342) . * 可允許單邊背面漆轉印 (RMK00350) . * 允許兩邊有背漆轉印，但是必須管制"單邊"≦5 mm (RMK00350) . 2015年發生過訴賠。請出口使用鋼套桶前請檢查焊接處，以免捲取後產生折痕 (RMK00381) | 訂單:2504DFD047/002 RCL 無 <生產備註> 事項 | 訂單:2504DFD047/002 CCPK 無 <生產備註> 事項 | 訂單:2504DFD047/002 CGQC <品檢備註> 事項如下 . 瓦形屋頂用 注意鍍層控制範圍：min=標準值，Max=標準值+30 (RMK00103) | 訂單:2504DFD047/002 CCQC <品檢備註> 事項如下 . 超低光澤產品,色差計塗佈量依據5+20U為基準。RYF89 以5+22U為基準。 (RMK00103) . R字頭色碼因色差對膜厚極其敏感，MASS目標102%~115%之間. (RMK00103) . 1.本單若塗裝背面漆一律改為REVERSE COATING 例外訂單如下敘述 (RMK00163) . 2.例外訂單為R字頭超低光澤與PVDF (＞25μ)，背面漆可改 NATURE COATING，但搭配底漆避免遮蓋性不佳 (RMK00163) . 弘曄戶外壁板可允許兩邊有背漆轉印，但是必須管制"單邊"≦5 mm (RMK00254) . ★品檢注意！JIS&CNS 訂單必須每滿50噸一定要再做一次TEST (RMK00259) . 1.此為NEO塗料,色差計請用有"(20150105)"的標準樣檔名確認色差值,找不到檔案時請通知TED雯青#314 (RMK00342) . 2.色差放行標準為ΔL、Δa、Δb≦±0.6,光澤放行標準放寬到7以下放行,目視色差不管制 (RMK00342) . * 可允許單邊背面漆轉印 (RMK00350) . * 允許兩邊有背漆轉印，但是必須管制"單邊"≦5 mm (RMK00350) | 訂單:2504DFD047/002 TOL 無 <生產備註> 事項 |  | 訂單 2504DFD047/002 修改記錄如下: 20250409 10:04:04 (21003) 退火碼: >> S1, 用途碼: >> CIA008, 背面標示: >> C844, 訂單背面顏色(五碼): >> BW73N, 背面漆膜厚: >> NOM, 背面漆塗漆型式幾塗幾烤: >> 2, 鉻酸鹽: >> Z, 訂單厚度: >> 0.326, 訂單重: >> 20, 重量容許率(下限): >> 10, 重量容許率(上限): >> 10, 訂單寬度: >> 914, 鍍製方式: >> BC, 鋼捲內徑: >> 508, 鋼捲下限重: >> 3, 鋼捲上限重: >> 5, 壓花條件碼: >> -, 表面花紋: >> R, 綠色識別碼: >> -, 印刷輥號: >> -, 產品代碼: >> PPGL, 皮膜碼: >> -, 單位別: >> M, 油品種類: >> Z, 塗油量: >> Z, 包裝代碼: >> D2 , 保護膜碼: >> -, 客戶試片取樣型式: >> -, 調質碼: >> S, 套筒碼: >> S , 規格: >> CGLCC-20, 製造標準: >> CNS, 表面處理劑種類: >> Z, 表面處理劑塗佈量: >> Z, 伸長率測試: >> N, 硬度測試碼: >> N, 抗拉強度測試: >> N, 降伏強度測試: >> N, 厚度變異: >> 0, 訂單正面顏色(五碼): >> RCF26, 正面漆膜厚: >> 25, 正面漆塗漆型式幾塗幾烤: >> 2, 修邊碼: >> Y, 重量碼: >> AW, 鋼捲捲向: >> I, 鍍層碼: >> AZ150, | *:
PPGL | 2504DFD047/003 |  | 1. 部分大陸料含B元素超過CNS規範管制，故請原料CNS規範之訂單不要配大陸料 (OFP00684)-{.不符.} | 1. 部分大陸料含B元素超過CNS規範管制，故請原料CNS規範之訂單不要配大陸料 (OFP00684)-{.不符.} | 訂單:2504DFD047/003 CPL <生產備註> 事項如下 . 除HGI/ HGL 訂單邊緣不噴油. 其餘皆側緣噴油 (RMK00285) | 訂單:2504DFD047/003 CR1 無 <生產備註> 事項 | 訂單:2504DFD047/003 CR2 無 <生產備註> 事項 | 訂單:2504DFD047/003 CG1 <生產備註> 事項如下 . 平板類,鍍鋅生產時SKIN PASS & T/L 請依據鍍鋅標準規定生產 (RMK00100) . 鍍鋅表面不可有鋅痕、壓痕、凹陷、及刮傷 、應變痕等。 (RMK00100) . 出口鋼捲盤捲後目視不允許有鼓起. (RMK00100) . 瓦形屋頂用 注意鍍層控制範圍：min=標準值，Max=標準值+30 (RMK00103) . 因成形性需求故鍍層量有上限管制，排程變換前後一顆分切請U3暫留，待產線確認鍍層量後再行處置。 (RMK00103) | 訂單:2504DFD047/003 CG2 <生產備註> 事項如下 . 平板類,鍍鋅生產時SKIN PASS & T/L 請依據鍍鋅標準規定生產 (RMK00100) . 鍍鋅表面不可有鋅痕、壓痕、凹陷、及刮傷 、應變痕等。 (RMK00100) . 出口鋼捲盤捲後目視不允許有鼓起. (RMK00100) . 瓦形屋頂用 注意鍍層控制範圍：min=標準值，Max=標準值+30 (RMK00103) . 因成形性需求故鍍層量有上限管制，排程變換前後一顆分切請U3暫留，待產線確認鍍層量後再行處置。 (RMK00103) | 訂單:2504DFD047/003 CC1 <生產備註> 事項如下 . 超低光澤產品,色差計塗佈量依據5+20U為基準。RYF89 以5+22U為基準。 (RMK00103) . 請出口人員貼上"請勿堆疊"紅色標簽. (RMK00103) . R字頭色碼因色差對膜厚極其敏感，MASS目標102%~115%之間. (RMK00103) . R字頭色碼塗佈量須在20U以上,不然會有白色點狀(繩紋),已被客戶訴賠. (RMK00103) . 捲起單位張力請加大至 5.5（有另行備註要求張力設定時，依另行備註需求設定）） (RMK00103) . 1.本單若塗裝背面漆一律改為REVERSE COATING 例外訂單如下敘述 (RMK00163) . 2.例外訂單為R字頭超低光澤與PVDF (＞25μ)，背面漆可改 NATURE COATING，但搭配底漆避免遮蓋性不佳 (RMK00163) . 本色容易有色差，尚未找到解決對策前，必須塗料商到場協助。 (RMK00221) . ★★★接到排程看到此一備註，請知會 TDCC 雯青#314 (RMK00221) . 弘曄戶外壁板可允許兩邊有背漆轉印，但是必須管制"單邊"≦5 mm (RMK00254) . ★品檢注意！JIS&CNS 訂單必須每滿50噸一定要再做一次TEST (RMK00259) . 1.此為NEO塗料,色差計請用有"(20150105)"的標準樣檔名確認色差值,找不到檔案時請通知TED工程師，分機#321 (RMK00343) . 2.色差放行標準為ΔL、Δa、Δb≦±0.6,光澤放行標準放寬到7以下放行,目視色差不管制 (RMK00343) . * 可允許單邊背面漆轉印 (RMK00350) . * 允許兩邊有背漆轉印，但是必須管制"單邊"≦5 mm (RMK00350) . 2015年發生過訴賠。請出口使用鋼套桶前請檢查焊接處，以免捲取後產生折痕 (RMK00381) | 訂單:2504DFD047/003 CC2 <生產備註> 事項如下 . 超低光澤產品,色差計塗佈量依據5+20U為基準。RYF89 以5+22U為基準。 (RMK00103) . 請出口人員貼上"請勿堆疊"紅色標簽. (RMK00103) . R字頭色碼因色差對膜厚極其敏感，MASS目標102%~115%之間. (RMK00103) . R字頭色碼塗佈量須在20U以上,不然會有白色點狀(繩紋),已被客戶訴賠. (RMK00103) . 1.本單若塗裝背面漆一律改為REVERSE COATING 例外訂單如下敘述 (RMK00163) . 2.例外訂單為R字頭超低光澤與PVDF (＞25μ)，背面漆可改 NATURE COATING，但搭配底漆避免遮蓋性不佳 (RMK00163) . 本色容易有色差，尚未找到解決對策前，必須塗料商到場協助。 (RMK00221) . ★★★接到排程看到此一備註，請知會 TDCC 雯青#314 (RMK00221) . 弘曄戶外壁板可允許兩邊有背漆轉印，但是必須管制"單邊"≦5 mm (RMK00254) . ★品檢注意！JIS&CNS 訂單必須每滿50噸一定要再做一次TEST (RMK00259) . 1.此為NEO塗料,色差計請用有"(20150105)"的標準樣檔名確認色差值,找不到檔案時請通知TED工程師，分機#321 (RMK00343) . 2.色差放行標準為ΔL、Δa、Δb≦±0.6,光澤放行標準放寬到7以下放行,目視色差不管制 (RMK00343) . * 可允許單邊背面漆轉印 (RMK00350) . * 允許兩邊有背漆轉印，但是必須管制"單邊"≦5 mm (RMK00350) . 2015年發生過訴賠。請出口使用鋼套桶前請檢查焊接處，以免捲取後產生折痕 (RMK00381) | 訂單:2504DFD047/003 RCL 無 <生產備註> 事項 | 訂單:2504DFD047/003 CCPK 無 <生產備註> 事項 | 訂單:2504DFD047/003 CGQC <品檢備註> 事項如下 . 瓦形屋頂用 注意鍍層控制範圍：min=標準值，Max=標準值+30 (RMK00103) | 訂單:2504DFD047/003 CCQC <品檢備註> 事項如下 . 超低光澤產品,色差計塗佈量依據5+20U為基準。RYF89 以5+22U為基準。 (RMK00103) . R字頭色碼因色差對膜厚極其敏感，MASS目標102%~115%之間. (RMK00103) . 1.本單若塗裝背面漆一律改為REVERSE COATING 例外訂單如下敘述 (RMK00163) . 2.例外訂單為R字頭超低光澤與PVDF (＞25μ)，背面漆可改 NATURE COATING，但搭配底漆避免遮蓋性不佳 (RMK00163) . 弘曄戶外壁板可允許兩邊有背漆轉印，但是必須管制"單邊"≦5 mm (RMK00254) . ★品檢注意！JIS&CNS 訂單必須每滿50噸一定要再做一次TEST (RMK00259) . 1.此為NEO塗料,色差計請用有"(20150105)"的標準樣檔名確認色差值,找不到檔案時請通知TED工程師，分機#321 (RMK00343) . 2.色差放行標準為ΔL、Δa、Δb≦±0.6,光澤放行標準放寬到7以下放行,目視色差不管制 (RMK00343) . * 可允許單邊背面漆轉印 (RMK00350) . * 允許兩邊有背漆轉印，但是必須管制"單邊"≦5 mm (RMK00350) | 訂單:2504DFD047/003 TOL 無 <生產備註> 事項 |  | 訂單 2504DFD047/003 修改記錄如下: 20250409 10:04:12 (21003) 退火碼: >> S1, 用途碼: >> CIA008, 背面標示: >> C844, 訂單背面顏色(五碼): >> BW73N, 背面漆膜厚: >> NOM, 背面漆塗漆型式幾塗幾烤: >> 2, 鉻酸鹽: >> Z, 訂單厚度: >> 0.326, 訂單重: >> 20, 重量容許率(下限): >> 10, 重量容許率(上限): >> 10, 訂單寬度: >> 914, 鍍製方式: >> BC, 鋼捲內徑: >> 508, 鋼捲下限重: >> 3, 鋼捲上限重: >> 5, 壓花條件碼: >> -, 表面花紋: >> R, 綠色識別碼: >> -, 印刷輥號: >> -, 產品代碼: >> PPGL, 皮膜碼: >> -, 單位別: >> M, 油品種類: >> Z, 塗油量: >> Z, 包裝代碼: >> D2 , 保護膜碼: >> -, 客戶試片取樣型式: >> -, 調質碼: >> S, 套筒碼: >> S , 規格: >> CGLCC-20, 製造標準: >> CNS, 表面處理劑種類: >> Z, 表面處理劑塗佈量: >> Z, 伸長率測試: >> N, 硬度測試碼: >> N, 抗拉強度測試: >> N, 降伏強度測試: >> N, 厚度變異: >> 0, 訂單正面顏色(五碼): >> RBB57, 正面漆膜厚: >> 25, 正面漆塗漆型式幾塗幾烤: >> 2, 修邊碼: >> Y, 重量碼: >> AW, 鋼捲捲向: >> I, 鍍層碼: >> AZ150, | *:
PPGL | 2504DFD049/001 | 1. 提醒：CNS 第三類保固 PPGL AZ150（含）以上，PPGI Z27 （含）以上 TOP ≧25U , BK 兩層塗裝 (OFP00448)-{.不符.} 2. 再三提醒確認！CNS &JIS 塗裝 PVDF 需要"3類"耐候等級。並注意鍍層或膜厚是否符合.... (OFP00568)-{.不符.} 3. 單捲限重檢核 (原料重:15~20, 分切困難:20, 單捲限重:4.00~4.90)(OFP00031)-{.不符.} | 1. 部分大陸料含B元素超過CNS規範管制，故請原料CNS規範之訂單不要配大陸料 (OFP00684)-{.不符.} | 1. 訂單若有厚度變異，冷軋厚度公差比照烤漆計算公式 , 但最小為 1/2 公差做設定 (OFP00254)-{.不符.} 2. "偏薄要求訂單" 鍍後厚度減 鍍後厚度下限需大於 0.02 MM,以免發生厚度不足狀況 (OFP00369)-{.不符.} 3. 提醒：CNS 第三類保固 PPGL AZ150（含）以上，PPGI Z27 （含）以上 TOP ≧25U , BK 兩層塗裝 (OFP00448)-{.不符.} 4. 再三提醒確認！CNS &JIS 塗裝 PVDF 需要"3類"耐候等級。並注意鍍層或膜厚是否符合.... (OFP00568)-{.不符.} 5. 部分大陸料含B元素超過CNS規範管制，故請原料CNS規範之訂單不要配大陸料 (OFP00684)-{.不符.} | 訂單:2504DFD049/001 CPL <生產備註> 事項如下 . 除HGI/ HGL 訂單邊緣不噴油. 其餘皆側緣噴油 (RMK00285) | 訂單:2504DFD049/001 CR1 <生產備註> 事項如下 . 完軋寬度超出管制值上限≦2mm時,冷軋繼續生產並填寫品質異常通報單給鍍鋅線,以便調整張力與板溫 (RMK00278) | 訂單:2504DFD049/001 CR2 <生產備註> 事項如下 . 完軋寬度超出管制值上限≦2mm時,冷軋繼續生產並填寫品質異常通報單給鍍鋅線,以便調整張力與板溫 (RMK00278) | 訂單:2504DFD049/001 CG1 <生產備註> 事項如下 . 平板類,鍍鋅生產時SKIN PASS & T/L 請依據鍍鋅標準規定生產 (RMK00100) . 鍍鋅表面不可有鋅痕、壓痕、凹陷、及刮傷 、應變痕等。 (RMK00100) . 出口鋼捲盤捲後目視不允許有鼓起. (RMK00100) | 訂單:2504DFD049/001 CG2 <生產備註> 事項如下 . 平板類,鍍鋅生產時SKIN PASS & T/L 請依據鍍鋅標準規定生產 (RMK00100) . 鍍鋅表面不可有鋅痕、壓痕、凹陷、及刮傷 、應變痕等。 (RMK00100) . 出口鋼捲盤捲後目視不允許有鼓起. (RMK00100) | 訂單:2504DFD049/001 CC1 <生產備註> 事項如下 . 【分切】限重4-4.9噸，尾切不依限重允收(勿超上限重) (RMK-YL_KUNG) . 1.本單若塗裝背面漆一律改為REVERSE COATING 例外訂單如下敘述 (RMK00163) . 2.例外訂單為R字頭超低光澤與PVDF (＞25μ)，背面漆可改 NATURE COATING，但搭配底漆避免遮蓋性不佳 (RMK00163) . ★★★注意！KP PVDF烘烤時間不得低於50秒，因此線速度 LS≦48 mpm★★★ (RMK00232) . ★品檢注意！JIS&CNS 訂單必須每滿50噸一定要再做一次TEST (RMK00259) . 1.有客戶要下CNS第3類,以下備註麻煩CCP與TSD遵循,謝謝! (RMK00394) . 1.1.面漆塗佈量務必>=90%（如果背面用面漆也一樣） (RMK00394) . 1.2.務必留30cm*全寬試片1片,供實驗室委託確認SST與QUV性能。並於試片上註明"SST 2000HRS、QUV 1500HRS" (RMK00394) . 【PMT】本單面漆為"PVDF"，經會議決議需量測板溫並記錄之。每一張排程需量測一次否則追究責任 (RMK00503) . 【抽氣量】白色系在CC1生產時,FINISH抽氣量請設定250,如生產中發生色差b值異常升高,請股長再加大抽氣量因應 (RMK00560) | 訂單:2504DFD049/001 CC2 <生產備註> 事項如下 . 【分切】限重4-4.9噸，尾切不依限重允收(勿超上限重) (RMK-YL_KUNG) . 1.本單若塗裝背面漆一律改為REVERSE COATING 例外訂單如下敘述 (RMK00163) . 2.例外訂單為R字頭超低光澤與PVDF (＞25μ)，背面漆可改 NATURE COATING，但搭配底漆避免遮蓋性不佳 (RMK00163) . ★★★注意！KP PVDF烘烤時間不得低於50秒，因此線速度 LS≦48 mpm★★★ (RMK00232) . ★品檢注意！JIS&CNS 訂單必須每滿50噸一定要再做一次TEST (RMK00259) . 1.有客戶要下CNS第3類,以下備註麻煩CCP與TSD遵循,謝謝! (RMK00394) . 1.1.面漆塗佈量務必>=90%（如果背面用面漆也一樣） (RMK00394) . 1.2.務必留30cm*全寬試片1片,供實驗室委託確認SST與QUV性能。並於試片上註明"SST 2000HRS、QUV 1500HRS" (RMK00394) . 【PMT】本單面漆為"PVDF"，經會議決議需量測板溫並記錄之。每一張排程需量測一次否則追究責任 (RMK00503) . 【抽氣量】白色系在CC1生產時,FINISH抽氣量請設定250,如生產中發生色差b值異常升高,請股長再加大抽氣量因應 (RMK00560) | 訂單:2504DFD049/001 RCL 無 <生產備註> 事項 | 訂單:2504DFD049/001 CCPK 無 <生產備註> 事項 | 訂單:2504DFD049/001 CGQC 無 <品檢備註> 事項 | 訂單:2504DFD049/001 CCQC <品檢備註> 事項如下 . 【分切】限重4-4.9噸，尾切不依限重允收(勿超上限重) (RMK-YL_KUNG) . 1.本單若塗裝背面漆一律改為REVERSE COATING 例外訂單如下敘述 (RMK00163) . 2.例外訂單為R字頭超低光澤與PVDF (＞25μ)，背面漆可改 NATURE COATING，但搭配底漆避免遮蓋性不佳 (RMK00163) . ★品檢注意！JIS&CNS 訂單必須每滿50噸一定要再做一次TEST (RMK00259) . 1.有客戶要下CNS第3類,以下備註麻煩CCP與TSD遵循,謝謝! (RMK00394) . 1.1.面漆塗佈量務必>=90%（如果背面用面漆也一樣） (RMK00394) . 1.2.務必留30cm*全寬試片1片,供實驗室委託確認SST與QUV性能。並於試片上註明"SST 2000HRS、QUV 1500HRS" (RMK00394) . 【PMT】本單面漆為"PVDF"，經會議決議需量測板溫並記錄之。每一張排程需量測一次否則追究責任 (RMK00503) | 訂單:2504DFD049/001 TOL 無 <生產備註> 事項 | 【分切】限重4-4.9噸，尾切不依限重允收(勿超上限重)^^/CC1/CC2/CCQC/ <<.YL_KUNG 2025/04/11 10:37.>> | 訂單 2504DFD049/001 修改記錄如下: 20250409 16:35:21 (22030) 退火碼: >> S1, 用途碼: >> CIA008, 背面標示: >> C815, 訂單背面顏色(五碼): >> BW73Y, 背面漆膜厚: >> 12.5, 背面漆塗漆型式幾塗幾烤: >> 2, 鉻酸鹽: >> Z, 訂單厚度: >> 0.52, 訂單重: >> 15, 重量容許率(下限): >> 10, 重量容許率(上限): >> 10, 訂單寬度: >> 914, 鍍製方式: >> AC, 鋼捲內徑: >> 508, 鋼捲下限重: >> 4, 鋼捲上限重: >> 4.9, 壓花條件碼: >> -, 表面花紋: >> R, 綠色識別碼: >> -, 印刷輥號: >> -, 產品代碼: >> PPGL, 皮膜碼: >> -, 單位別: >> M, 油品種類: >> Z, 塗油量: >> Z, 包裝代碼: >> D2 , 保護膜碼: >> -, 客戶試片取樣型式: >> -, 調質碼: >> S, 套筒碼: >> R , 規格: >> CGLC400-30, 製造標準: >> CNS, 表面處理劑種類: >> Z, 表面處理劑塗佈量: >> Z, 伸長率測試: >> N, 硬度測試碼: >> N, 抗拉強度測試: >> N, 降伏強度測試: >> N, 厚度變異: >> -1.4, 訂單正面顏色(五碼): >> FW256, 正面漆膜厚: >> 25, 正面漆塗漆型式幾塗幾烤: >> 2, 修邊碼: >> Y, 重量碼: >> AW, 鋼捲捲向: >> I, 鍍層碼: >> AZ150, | H:厚度偏薄
PPGL | 2504DFD049/002 | 1. 提醒：CNS 第三類保固 PPGL AZ150（含）以上，PPGI Z27 （含）以上 TOP ≧25U , BK 兩層塗裝 (OFP00448)-{.不符.} 2. 再三提醒確認！CNS &JIS 塗裝 PVDF 需要"3類"耐候等級。並注意鍍層或膜厚是否符合.... (OFP00568)-{.不符.} 3. 單捲限重檢核 (原料重:18.5~23.5, 分切困難:20.00~21.00, 單捲限重:4.00~4.90)(OFP00031)-{.不符.} | 1. 部分大陸料含B元素超過CNS規範管制，故請原料CNS規範之訂單不要配大陸料 (OFP00684)-{.不符.} | 1. 訂單若有厚度變異，冷軋厚度公差比照烤漆計算公式 , 但最小為 1/2 公差做設定 (OFP00254)-{.不符.} 2. "偏薄要求訂單" 鍍後厚度減 鍍後厚度下限需大於 0.02 MM,以免發生厚度不足狀況 (OFP00369)-{.不符.} 3. 提醒：CNS 第三類保固 PPGL AZ150（含）以上，PPGI Z27 （含）以上 TOP ≧25U , BK 兩層塗裝 (OFP00448)-{.不符.} 4. 再三提醒確認！CNS &JIS 塗裝 PVDF 需要"3類"耐候等級。並注意鍍層或膜厚是否符合.... (OFP00568)-{.不符.} 5. 部分大陸料含B元素超過CNS規範管制，故請原料CNS規範之訂單不要配大陸料 (OFP00684)-{.不符.} | 訂單:2504DFD049/002 CPL <生產備註> 事項如下 . 除HGI/ HGL 訂單邊緣不噴油. 其餘皆側緣噴油 (RMK00285) | 訂單:2504DFD049/002 CR1 <生產備註> 事項如下 . 完軋寬度超出管制值上限≦2mm時,冷軋繼續生產並填寫品質異常通報單給鍍鋅線,以便調整張力與板溫 (RMK00278) | 訂單:2504DFD049/002 CR2 <生產備註> 事項如下 . 完軋寬度超出管制值上限≦2mm時,冷軋繼續生產並填寫品質異常通報單給鍍鋅線,以便調整張力與板溫 (RMK00278) | 訂單:2504DFD049/002 CG1 <生產備註> 事項如下 . 平板類,鍍鋅生產時SKIN PASS & T/L 請依據鍍鋅標準規定生產 (RMK00100) . 鍍鋅表面不可有鋅痕、壓痕、凹陷、及刮傷 、應變痕等。 (RMK00100) . 出口鋼捲盤捲後目視不允許有鼓起. (RMK00100) | 訂單:2504DFD049/002 CG2 <生產備註> 事項如下 . 平板類,鍍鋅生產時SKIN PASS & T/L 請依據鍍鋅標準規定生產 (RMK00100) . 鍍鋅表面不可有鋅痕、壓痕、凹陷、及刮傷 、應變痕等。 (RMK00100) . 出口鋼捲盤捲後目視不允許有鼓起. (RMK00100) | 訂單:2504DFD049/002 CC1 <生產備註> 事項如下 . 【分切】最終分切待鍍鋅產出後PP會與營業確認最終分切方式,屆時以PP提供分切方式為主 (RMK-E_CHIN) . 【分切】請依鍍鋅產出母鋼平均4切，若有分切疑問請洽營業楊舜仁課長。 (RMK-YL_KUNG) . 1.本單若塗裝背面漆一律改為REVERSE COATING 例外訂單如下敘述 (RMK00163) . 2.例外訂單為R字頭超低光澤與PVDF (＞25μ)，背面漆可改 NATURE COATING，但搭配底漆避免遮蓋性不佳 (RMK00163) . ★★★注意！KP PVDF烘烤時間不得低於50秒，因此線速度 LS≦48 mpm★★★ (RMK00232) . ★品檢注意！JIS&CNS 訂單必須每滿50噸一定要再做一次TEST (RMK00259) . 1.有客戶要下CNS第3類,以下備註麻煩CCP與TSD遵循,謝謝! (RMK00394) . 1.1.面漆塗佈量務必>=90%（如果背面用面漆也一樣） (RMK00394) . 1.2.務必留30cm*全寬試片1片,供實驗室委託確認SST與QUV性能。並於試片上註明"SST 2000HRS、QUV 1500HRS" (RMK00394) . 【PMT】本單面漆為"PVDF"，經會議決議需量測板溫並記錄之。每一張排程需量測一次否則追究責任 (RMK00503) . 【抽氣量】白色系在CC1生產時,FINISH抽氣量請設定250,如生產中發生色差b值異常升高,請股長再加大抽氣量因應 (RMK00560) | 訂單:2504DFD049/002 CC2 <生產備註> 事項如下 . 【分切】最終分切待鍍鋅產出後PP會與營業確認最終分切方式,屆時以PP提供分切方式為主 (RMK-E_CHIN) . 【分切】請依鍍鋅產出母鋼平均4切，若有分切疑問請洽營業楊舜仁課長。 (RMK-YL_KUNG) . 1.本單若塗裝背面漆一律改為REVERSE COATING 例外訂單如下敘述 (RMK00163) . 2.例外訂單為R字頭超低光澤與PVDF (＞25μ)，背面漆可改 NATURE COATING，但搭配底漆避免遮蓋性不佳 (RMK00163) . ★★★注意！KP PVDF烘烤時間不得低於50秒，因此線速度 LS≦48 mpm★★★ (RMK00232) . ★品檢注意！JIS&CNS 訂單必須每滿50噸一定要再做一次TEST (RMK00259) . 1.有客戶要下CNS第3類,以下備註麻煩CCP與TSD遵循,謝謝! (RMK00394) . 1.1.面漆塗佈量務必>=90%（如果背面用面漆也一樣） (RMK00394) . 1.2.務必留30cm*全寬試片1片,供實驗室委託確認SST與QUV性能。並於試片上註明"SST 2000HRS、QUV 1500HRS" (RMK00394) . 【PMT】本單面漆為"PVDF"，經會議決議需量測板溫並記錄之。每一張排程需量測一次否則追究責任 (RMK00503) . 【抽氣量】白色系在CC1生產時,FINISH抽氣量請設定250,如生產中發生色差b值異常升高,請股長再加大抽氣量因應 (RMK00560) | 訂單:2504DFD049/002 RCL 無 <生產備註> 事項 | 訂單:2504DFD049/002 CCPK 無 <生產備註> 事項 | 訂單:2504DFD049/002 CGQC 無 <品檢備註> 事項 | 訂單:2504DFD049/002 CCQC <品檢備註> 事項如下 . 【分切】最終分切待鍍鋅產出後PP會與營業確認最終分切方式,屆時以PP提供分切方式為主 (RMK-E_CHIN) . 【分切】請依鍍鋅產出母鋼平均4切，若有分切疑問請洽營業楊舜仁課長。 (RMK-YL_KUNG) . 1.本單若塗裝背面漆一律改為REVERSE COATING 例外訂單如下敘述 (RMK00163) . 2.例外訂單為R字頭超低光澤與PVDF (＞25μ)，背面漆可改 NATURE COATING，但搭配底漆避免遮蓋性不佳 (RMK00163) . ★品檢注意！JIS&CNS 訂單必須每滿50噸一定要再做一次TEST (RMK00259) . 1.有客戶要下CNS第3類,以下備註麻煩CCP與TSD遵循,謝謝! (RMK00394) . 1.1.面漆塗佈量務必>=90%（如果背面用面漆也一樣） (RMK00394) . 1.2.務必留30cm*全寬試片1片,供實驗室委託確認SST與QUV性能。並於試片上註明"SST 2000HRS、QUV 1500HRS" (RMK00394) . 【PMT】本單面漆為"PVDF"，經會議決議需量測板溫並記錄之。每一張排程需量測一次否則追究責任 (RMK00503) | 訂單:2504DFD049/002 TOL 無 <生產備註> 事項 | 【分切】請依鍍鋅產出母鋼平均4切，若有分切疑問請洽營業楊舜仁課長。^^/CC1/CC2/CCQC/ <<.YL_KUNG 2025/04/11 10:42.>> 【分切】最終分切待鍍鋅產出後PP會與營業確認最終分切方式,屆時以PP提供分切方式為主^^/CC1/CC2/CCQC/ <<.E_CHIN 2025/04/15 09:14.>> | 訂單 2504DFD049/002 修改記錄如下: 20250409 16:35:39 (22030) 退火碼: >> S1, 用途碼: >> CIA008, 背面標示: >> C815, 訂單背面顏色(五碼): >> BW73Y, 背面漆膜厚: >> 12.5, 背面漆塗漆型式幾塗幾烤: >> 2, 鉻酸鹽: >> Z, 訂單厚度: >> 0.52, 訂單重: >> 20, 重量容許率(下限): >> 10, 重量容許率(上限): >> 10, 訂單寬度: >> 914, 鍍製方式: >> AC, 鋼捲內徑: >> 508, 鋼捲下限重: >> 4, 鋼捲上限重: >> 4.9, 壓花條件碼: >> -, 表面花紋: >> R, 綠色識別碼: >> -, 印刷輥號: >> -, 產品代碼: >> PPGL, 皮膜碼: >> -, 單位別: >> M, 油品種類: >> Z, 塗油量: >> Z, 包裝代碼: >> D2 , 保護膜碼: >> -, 客戶試片取樣型式: >> -, 調質碼: >> S, 套筒碼: >> R , 規格: >> CGLC400-30, 製造標準: >> CNS, 表面處理劑種類: >> Z, 表面處理劑塗佈量: >> Z, 伸長率測試: >> N, 硬度測試碼: >> N, 抗拉強度測試: >> N, 降伏強度測試: >> N, 厚度變異: >> -1.4, 訂單正面顏色(五碼): >> FW256, 正面漆膜厚: >> 25, 正面漆塗漆型式幾塗幾烤: >> 2, 修邊碼: >> Y, 重量碼: >> AW, 鋼捲捲向: >> I, 鍍層碼: >> AZ150, 20250411 17:02:01 (22030) 訂單寬度: 914 >> 1219, | H:厚度偏薄 | [訂單訊息通知] 2025/04/15 上午 09:06:04 *** (秦大維 >> 通知 >> Seren Lin) 訊息 : 鍍鋅產出後之母鋼長度平均分4切--->若母鋼平均分4切超過分切限重上限 4.9噸是否不管分切限重上下限以分4切為主 [訂單訊息通知] 2025/04/16 下午 01:41:41 *** (林郁潔 >> 通知 >> Edwy Chin, YuLung Kung) 訊息 : 是，同樣以分4切為主
PPGL | 2504DFD050/001 | 1. 單捲限重檢核 (原料重:15~20, 分切困難:16.00~16.80,19.60~20, 單捲限重:2.80~3.20)(OFP00031)-{.不符.} | 1. 部分大陸料含B元素超過CNS規範管制，故請原料CNS規範之訂單不要配大陸料 (OFP00684)-{.不符.} | 1. 注意！因客戶有特殊寬度公差需求，因此本SPEC 比照寬度需求 0~+5 設定。用於一般用途請回復正常寬度公差 (OFP00496)-{.不符.} 2. 要求寬度公差 0~+3 確認：HR=2.02 CR1=915 CR2=914 CR/CG寬度公差=+6/+5 (參2009DFD036/001) (OFP00503)-{.不符.} 3. 部分大陸料含B元素超過CNS規範管制，故請原料CNS規範之訂單不要配大陸料 (OFP00684)-{.不符.} | 訂單:2504DFD050/001 CPL <生產備註> 事項如下 . 除HGI/ HGL 訂單邊緣不噴油. 其餘皆側緣噴油 (RMK00285) . CNS AZ70 鍍層相當於 SYSCO AZ070 鍍層 (RMK00295) | 訂單:2504DFD050/001 CR1 <生產備註> 事項如下 . 【成品目標寬度】目標寬度912~914mm (RMK-E_CHIN) . 完軋寬度超出管制值上限≦2mm時,冷軋繼續生產並填寫品質異常通報單給鍍鋅線,以便調整張力與板溫 (RMK00278) . CNS AZ70 鍍層相當於 SYSCO AZ070 鍍層 (RMK00295) | 訂單:2504DFD050/001 CR2 <生產備註> 事項如下 . 【成品目標寬度】目標寬度912~914mm (RMK-E_CHIN) . 完軋寬度超出管制值上限≦2mm時,冷軋繼續生產並填寫品質異常通報單給鍍鋅線,以便調整張力與板溫 (RMK00278) . CNS AZ70 鍍層相當於 SYSCO AZ070 鍍層 (RMK00295) | 訂單:2504DFD050/001 CG1 <生產備註> 事項如下 . 【成品目標寬度】目標寬度912~914mm (RMK-E_CHIN) . 弓形度、 波高、 急峻度,每顆鋼捲皆須詳細記錄. (RMK00058) . 平板類,鍍鋅生產時SKIN PASS & T/L 請依據鍍鋅標準規定生產. (RMK00058) . 每二顆母鋼捲需切2M板量測急峻度,並記錄於外觀檢查記錄表內. (RMK00058) . 出口鋼捲盤捲後目視不允許有鼓起. (RMK00058) | 訂單:2504DFD050/001 CG2 <生產備註> 事項如下 . 【成品目標寬度】目標寬度912~914mm (RMK-E_CHIN) . 弓形度、 波高、 急峻度,每顆鋼捲皆須詳細記錄. (RMK00058) . 平板類,鍍鋅生產時SKIN PASS & T/L 請依據鍍鋅標準規定生產. (RMK00058) . 每二顆母鋼捲需切2M板量測急峻度,並記錄於外觀檢查記錄表內. (RMK00058) . 出口鋼捲盤捲後目視不允許有鼓起. (RMK00058) | 訂單:2504DFD050/001 CC1 <生產備註> 事項如下 . 【成品目標寬度】目標寬度912~914mm (RMK-E_CHIN) . 【分切】郁潔曰：限重2.8~3.2噸，最後一顆可不依限重（不得超過3.2噸）。 (RMK-E_CHIN) . 使用紙套筒請出口主操注意調整張力設定 背面標示要記得噴印. (RMK00058) . 每顆母鋼捲需切2M板量測急峻度,並記錄於報表內. (RMK00058) . 表面要求嚴格,不允許鋅痕,線痕,壓痕,樹皮(曾被訴賠)...等缺陷. (RMK00058) . 室內隔間用料2邊7MM以內允許輕微缺陷,如邊緣應變痕,點狀未著漆,亮痕… (RMK00058) . 1.本單若塗裝背面漆一律改為REVERSE COATING 例外訂單如下敘述 (RMK00163) . 2.例外訂單為R字頭超低光澤與PVDF (＞25μ)，背面漆可改 NATURE COATING，但搭配底漆避免遮蓋性不佳 (RMK00163) . ★品檢注意！JIS&CNS 訂單必須每滿50噸一定要再做一次TEST (RMK00259) . 【色差特別管制】LY126(LY121)初期測試其色差值要求於 2020/11/12會議中決議與客戶確認板△E≦0.6+目視管理確認 (RMK00562) . 【終端客戶色差特別管制】色差值要求於2020/11/12會議中決議與客戶確認板△E≦0.6與目視管理確認 (RMK00573) | 訂單:2504DFD050/001 CC2 <生產備註> 事項如下 . 【成品目標寬度】目標寬度912~914mm (RMK-E_CHIN) . 【分切】郁潔曰：限重2.8~3.2噸，最後一顆可不依限重（不得超過3.2噸）。 (RMK-E_CHIN) . 使用紙套筒請出口主操注意調整張力設定 背面標示要記得噴印. (RMK00058) . 每顆母鋼捲需切2M板量測急峻度,並記錄於報表內. (RMK00058) . 表面要求嚴格,不允許鋅痕,線痕,壓痕,樹皮(曾被訴賠)...等缺陷. (RMK00058) . 室內隔間用料2邊7MM以內允許輕微缺陷,如邊緣應變痕,點狀未著漆,亮痕… (RMK00058) . 1.本單若塗裝背面漆一律改為REVERSE COATING 例外訂單如下敘述 (RMK00163) . 2.例外訂單為R字頭超低光澤與PVDF (＞25μ)，背面漆可改 NATURE COATING，但搭配底漆避免遮蓋性不佳 (RMK00163) . ★品檢注意！JIS&CNS 訂單必須每滿50噸一定要再做一次TEST (RMK00259) . 【色差特別管制】LY126(LY121)初期測試其色差值要求於 2020/11/12會議中決議與客戶確認板△E≦0.6+目視管理確認 (RMK00562) . 【終端客戶色差特別管制】色差值要求於2020/11/12會議中決議與客戶確認板△E≦0.6與目視管理確認 (RMK00573) | 訂單:2504DFD050/001 RCL <生產備註> 事項如下 . 【色差特別管制】LY126(LY121)初期測試其色差值要求於 2020/11/12會議中決議與客戶確認板△E≦0.6+目視管理確認 (RMK00562) | 訂單:2504DFD050/001 CCPK 無 <生產備註> 事項 | 訂單:2504DFD050/001 CGQC <品檢備註> 事項如下 . 【成品目標寬度】目標寬度912~914mm (RMK-E_CHIN) . 弓形度、 波高、 急峻度,每顆鋼捲皆須詳細記錄. (RMK00058) . 每二顆母鋼捲需切2M板量測急峻度,並記錄於外觀檢查記錄表內. (RMK00058) . 出口鋼捲盤捲後目視不允許有鼓起. (RMK00058) | 訂單:2504DFD050/001 CCQC <品檢備註> 事項如下 . 【成品目標寬度】目標寬度912~914mm (RMK-E_CHIN) . 【分切】郁潔曰：限重2.8~3.2噸，最後一顆可不依限重（不得超過3.2噸）。 (RMK-E_CHIN) . 1.本單若塗裝背面漆一律改為REVERSE COATING 例外訂單如下敘述 (RMK00163) . 2.例外訂單為R字頭超低光澤與PVDF (＞25μ)，背面漆可改 NATURE COATING，但搭配底漆避免遮蓋性不佳 (RMK00163) . ★品檢注意！JIS&CNS 訂單必須每滿50噸一定要再做一次TEST (RMK00259) . 【色差特別管制】LY126(LY121)初期測試其色差值要求於 2020/11/12會議中決議與客戶確認板△E≦0.6+目視管理確認 (RMK00562) . 【終端客戶色差特別管制】色差值要求於2020/11/12會議中決議與客戶確認板△E≦0.6與目視管理確認 (RMK00573) | 訂單:2504DFD050/001 TOL 無 <生產備註> 事項 | 【分切】郁潔曰：限重2.8~3.2噸，最後一顆可不依限重（不得超過3.2噸）。^^/CC1/CC2/CCQC/ <<.E_CHIN 2025/04/16 13:09.>> 【成品目標寬度】目標寬度912~914mm^^/CR1/CR2/CG1/CG2/CC1/CC2/CGQC/CCQC/ <<.E_CHIN 2025/04/16 13:11.>> | 訂單 2504DFD050/001 修改記錄如下: 20250409 16:44:58 (22030) 退火碼: >> S1, 用途碼: >> CIA007, 背面標示: >> C008, 訂單背面顏色(五碼): >> BW736, 背面漆膜厚: >> NOM, 背面漆塗漆型式幾塗幾烤: >> 1, 鉻酸鹽: >> Z, 訂單厚度: >> 0.476, 訂單重: >> 220, 重量容許率(下限): >> 10, 重量容許率(上限): >> 10, 訂單寬度: >> 911, 鍍製方式: >> BC, 鋼捲內徑: >> 508, 鋼捲下限重: >> 2.8, 鋼捲上限重: >> 3.2, 壓花條件碼: >> -, 表面花紋: >> R, 綠色識別碼: >> -, 印刷輥號: >> -, 產品代碼: >> PPGL, 皮膜碼: >> -, 單位別: >> M, 油品種類: >> Z, 塗油量: >> Z, 包裝代碼: >> S4 , 保護膜碼: >> -, 客戶試片取樣型式: >> -, 調質碼: >> S, 套筒碼: >> P , 規格: >> CGLC400-10, 製造標準: >> CNS, 表面處理劑種類: >> Z, 表面處理劑塗佈量: >> Z, 伸長率測試: >> N, 硬度測試碼: >> N, 抗拉強度測試: >> N, 降伏強度測試: >> N, 厚度變異: >> 0, 訂單正面顏色(五碼): >> LY126, 正面漆膜厚: >> 25, 正面漆塗漆型式幾塗幾烤: >> 2, 修邊碼: >> Y, 重量碼: >> AW, 鋼捲捲向: >> I, 鍍層碼: >> AZ70, | *:
PPGL | 2504DFD050/004 | 1. 單捲限重檢核 (原料重:15~20, 分切困難:16.00~16.80,19.60~20, 單捲限重:2.80~3.20)(OFP00031)-{.不符.} | 1. 部分大陸料含B元素超過CNS規範管制，故請原料CNS規範之訂單不要配大陸料 (OFP00684)-{.不符.} | 1. 注意！因客戶有特殊寬度公差需求，因此本SPEC 比照寬度需求 0~+5 設定。用於一般用途請回復正常寬度公差 (OFP00496)-{.不符.} 2. 要求寬度公差 0~+3 確認：HR=2.02 CR1=915 CR2=914 CR/CG寬度公差=+6/+5 (參2009DFD036/001) (OFP00503)-{.不符.} 3. 部分大陸料含B元素超過CNS規範管制，故請原料CNS規範之訂單不要配大陸料 (OFP00684)-{.不符.} | 訂單:2504DFD050/004 CPL <生產備註> 事項如下 . 除HGI/ HGL 訂單邊緣不噴油. 其餘皆側緣噴油 (RMK00285) . CNS AZ70 鍍層相當於 SYSCO AZ070 鍍層 (RMK00295) | 訂單:2504DFD050/004 CR1 <生產備註> 事項如下 . 【成品目標寬度】目標寬度912~914mm (RMK-E_CHIN) . 完軋寬度超出管制值上限≦2mm時,冷軋繼續生產並填寫品質異常通報單給鍍鋅線,以便調整張力與板溫 (RMK00278) . CNS AZ70 鍍層相當於 SYSCO AZ070 鍍層 (RMK00295) | 訂單:2504DFD050/004 CR2 <生產備註> 事項如下 . 【成品目標寬度】目標寬度912~914mm (RMK-E_CHIN) . 完軋寬度超出管制值上限≦2mm時,冷軋繼續生產並填寫品質異常通報單給鍍鋅線,以便調整張力與板溫 (RMK00278) . CNS AZ70 鍍層相當於 SYSCO AZ070 鍍層 (RMK00295) | 訂單:2504DFD050/004 CG1 <生產備註> 事項如下 . 【成品目標寬度】目標寬度912~914mm (RMK-E_CHIN) . 弓形度、 波高、 急峻度,每顆鋼捲皆須詳細記錄. (RMK00058) . 平板類,鍍鋅生產時SKIN PASS & T/L 請依據鍍鋅標準規定生產. (RMK00058) . 每二顆母鋼捲需切2M板量測急峻度,並記錄於外觀檢查記錄表內. (RMK00058) . 出口鋼捲盤捲後目視不允許有鼓起. (RMK00058) | 訂單:2504DFD050/004 CG2 <生產備註> 事項如下 . 【成品目標寬度】目標寬度912~914mm (RMK-E_CHIN) . 弓形度、 波高、 急峻度,每顆鋼捲皆須詳細記錄. (RMK00058) . 平板類,鍍鋅生產時SKIN PASS & T/L 請依據鍍鋅標準規定生產. (RMK00058) . 每二顆母鋼捲需切2M板量測急峻度,並記錄於外觀檢查記錄表內. (RMK00058) . 出口鋼捲盤捲後目視不允許有鼓起. (RMK00058) | 訂單:2504DFD050/004 CC1 <生產備註> 事項如下 . 【成品目標寬度】目標寬度912~914mm (RMK-E_CHIN) . 【分切】郁潔曰：限重2.8~3.2噸，最後一顆可不依限重（不得超過3.2噸）。 (RMK-E_CHIN) . 使用紙套筒請出口主操注意調整張力設定 背面標示要記得噴印. (RMK00058) . 每顆母鋼捲需切2M板量測急峻度,並記錄於報表內. (RMK00058) . 表面要求嚴格,不允許鋅痕,線痕,壓痕,樹皮(曾被訴賠)...等缺陷. (RMK00058) . 室內隔間用料2邊7MM以內允許輕微缺陷,如邊緣應變痕,點狀未著漆,亮痕… (RMK00058) . 1.本單若塗裝背面漆一律改為REVERSE COATING 例外訂單如下敘述 (RMK00163) . 2.例外訂單為R字頭超低光澤與PVDF (＞25μ)，背面漆可改 NATURE COATING，但搭配底漆避免遮蓋性不佳 (RMK00163) . ★品檢注意！JIS&CNS 訂單必須每滿50噸一定要再做一次TEST (RMK00259) . 【塗裝室】注意！抗靜電塗料請用濾網，不要用濾心。以免導電骨材濾光光影響阻抗值 (RMK00564) . 【終端客戶色差特別管制】色差值要求於2020/11/12會議中決議與客戶確認板△E≦0.6與目視管理確認 (RMK00573) . 【塗裝室】面漆為抗靜電塗料其中包含導電骨材，因此不得用濾心要改用濾網。注意！膜厚過低會影響阻抗值。 (RMK00574) . 【TEST ROOM】生產前請向實驗室借量測電阻用的機子 ！ (RMK00574) . 【阻抗值】若沒特別要求，阻抗請管制管制10^6 ~ 10^9 Ω/□ (RMK00574) . 【爐溫設定】1.以標準PMT計算出的爐溫將FINISH OVEN每ZONE+15度生產 (RMK00609) . 【爐溫設定】2.記得量測PMT 是否過高 (RMK00609) . 【MEK放行標準】如確認TOP板溫OK,MEK放行標準改為50回以上即可放行 (RMK00609) | 訂單:2504DFD050/004 CC2 <生產備註> 事項如下 . 【成品目標寬度】目標寬度912~914mm (RMK-E_CHIN) . 【分切】郁潔曰：限重2.8~3.2噸，最後一顆可不依限重（不得超過3.2噸）。 (RMK-E_CHIN) . 使用紙套筒請出口主操注意調整張力設定 背面標示要記得噴印. (RMK00058) . 每顆母鋼捲需切2M板量測急峻度,並記錄於報表內. (RMK00058) . 表面要求嚴格,不允許鋅痕,線痕,壓痕,樹皮(曾被訴賠)...等缺陷. (RMK00058) . 室內隔間用料2邊7MM以內允許輕微缺陷,如邊緣應變痕,點狀未著漆,亮痕… (RMK00058) . 1.本單若塗裝背面漆一律改為REVERSE COATING 例外訂單如下敘述 (RMK00163) . 2.例外訂單為R字頭超低光澤與PVDF (＞25μ)，背面漆可改 NATURE COATING，但搭配底漆避免遮蓋性不佳 (RMK00163) . ★品檢注意！JIS&CNS 訂單必須每滿50噸一定要再做一次TEST (RMK00259) . 【塗裝室】注意！抗靜電塗料請用濾網，不要用濾心。以免導電骨材濾光光影響阻抗值 (RMK00564) . 【終端客戶色差特別管制】色差值要求於2020/11/12會議中決議與客戶確認板△E≦0.6與目視管理確認 (RMK00573) . 【塗裝室】面漆為抗靜電塗料其中包含導電骨材，因此不得用濾心要改用濾網。注意！膜厚過低會影響阻抗值。 (RMK00574) . 【TEST ROOM】生產前請向實驗室借量測電阻用的機子 ！ (RMK00574) . 【阻抗值】若沒特別要求，阻抗請管制管制10^6 ~ 10^9 Ω/□ (RMK00574) . 【爐溫設定】1.以標準PMT計算出的爐溫將FINISH OVEN每ZONE+15度生產 (RMK00609) . 【爐溫設定】2.記得量測PMT 是否過高 (RMK00609) . 【MEK放行標準】如確認TOP板溫OK,MEK放行標準改為50回以上即可放行 (RMK00609) | 訂單:2504DFD050/004 RCL 無 <生產備註> 事項 | 訂單:2504DFD050/004 CCPK 無 <生產備註> 事項 | 訂單:2504DFD050/004 CGQC <品檢備註> 事項如下 . 【成品目標寬度】目標寬度912~914mm (RMK-E_CHIN) . 弓形度、 波高、 急峻度,每顆鋼捲皆須詳細記錄. (RMK00058) . 每二顆母鋼捲需切2M板量測急峻度,並記錄於外觀檢查記錄表內. (RMK00058) . 出口鋼捲盤捲後目視不允許有鼓起. (RMK00058) | 訂單:2504DFD050/004 CCQC <品檢備註> 事項如下 . 【成品目標寬度】目標寬度912~914mm (RMK-E_CHIN) . 【分切】郁潔曰：限重2.8~3.2噸，最後一顆可不依限重（不得超過3.2噸）。 (RMK-E_CHIN) . 1.本單若塗裝背面漆一律改為REVERSE COATING 例外訂單如下敘述 (RMK00163) . 2.例外訂單為R字頭超低光澤與PVDF (＞25μ)，背面漆可改 NATURE COATING，但搭配底漆避免遮蓋性不佳 (RMK00163) . ★品檢注意！JIS&CNS 訂單必須每滿50噸一定要再做一次TEST (RMK00259) . 【塗裝室】注意！抗靜電塗料請用濾網，不要用濾心。以免導電骨材濾光光影響阻抗值 (RMK00564) . 【終端客戶色差特別管制】色差值要求於2020/11/12會議中決議與客戶確認板△E≦0.6與目視管理確認 (RMK00573) . 【塗裝室】面漆為抗靜電塗料其中包含導電骨材，因此不得用濾心要改用濾網。注意！膜厚過低會影響阻抗值。 (RMK00574) . 【TEST ROOM】生產前請向實驗室借量測電阻用的機子 ！ (RMK00574) . 【阻抗值】若沒特別要求，阻抗請管制管制10^6 ~ 10^9 Ω/□ (RMK00574) . 【爐溫設定】1.以標準PMT計算出的爐溫將FINISH OVEN每ZONE+15度生產 (RMK00609) . 【爐溫設定】2.記得量測PMT 是否過高 (RMK00609) . 【MEK放行標準】如確認TOP板溫OK,MEK放行標準改為50回以上即可放行 (RMK00609) | 訂單:2504DFD050/004 TOL 無 <生產備註> 事項 | 【分切】郁潔曰：限重2.8~3.2噸，最後一顆可不依限重（不得超過3.2噸）。^^/CC1/CC2/CCQC/^^ <<.E_CHIN 2025/04/16 13:17.>> 【成品目標寬度】目標寬度912~914mm^^/CR1/CR2/CG1/CG2/CC1/CC2/CGQC/CCQC/^^ <<.E_CHIN 2025/04/16 13:17.>> | 訂單 2504DFD050/004 修改記錄如下: 20250409 16:45:26 (22030) 退火碼: >> S1, 用途碼: >> CIA006, 背面標示: >> C008, 訂單背面顏色(五碼): >> BW736, 背面漆膜厚: >> NOM, 背面漆塗漆型式幾塗幾烤: >> 1, 鉻酸鹽: >> Z, 訂單厚度: >> 0.476, 訂單重: >> 75, 重量容許率(下限): >> 10, 重量容許率(上限): >> 10, 訂單寬度: >> 911, 鍍製方式: >> BC, 鋼捲內徑: >> 508, 鋼捲下限重: >> 2.8, 鋼捲上限重: >> 3.2, 壓花條件碼: >> -, 表面花紋: >> R, 綠色識別碼: >> -, 印刷輥號: >> -, 產品代碼: >> PPGL, 皮膜碼: >> -, 單位別: >> M, 油品種類: >> Z, 塗油量: >> Z, 包裝代碼: >> S4 , 保護膜碼: >> -, 客戶試片取樣型式: >> -, 調質碼: >> S, 套筒碼: >> P , 規格: >> CGLC400-10, 製造標準: >> CNS, 表面處理劑種類: >> Z, 表面處理劑塗佈量: >> Z, 伸長率測試: >> N, 硬度測試碼: >> N, 抗拉強度測試: >> N, 降伏強度測試: >> N, 厚度變異: >> 0, 訂單正面顏色(五碼): >> EC436, 正面漆膜厚: >> 25, 正面漆塗漆型式幾塗幾烤: >> 2, 修邊碼: >> Y, 重量碼: >> AW, 鋼捲捲向: >> I, 鍍層碼: >> AZ70, | *:
PPGL | 2504DFD053/001 | 1. 提醒：CNS 第三類保固 PPGL AZ150（含）以上，PPGI Z27 （含）以上 TOP ≧25U , BK 兩層塗裝 (OFP00448)-{.不符.} 2. 再三提醒確認！CNS &JIS 塗裝 PVDF 需要"3類"耐候等級。並注意鍍層或膜厚是否符合.... (OFP00568)-{.不符.} | 1. 部分大陸料含B元素超過CNS規範管制，故請原料CNS規範之訂單不要配大陸料 (OFP00684)-{.不符.} | 1. 訂單若有厚度變異，冷軋厚度公差比照烤漆計算公式 , 但最小為 1/2 公差做設定 (OFP00254)-{.不符.} 2. "偏薄要求訂單" 鍍後厚度減 鍍後厚度下限需大於 0.02 MM,以免發生厚度不足狀況 (OFP00369)-{.不符.} 3. 提醒：CNS 第三類保固 PPGL AZ150（含）以上，PPGI Z27 （含）以上 TOP ≧25U , BK 兩層塗裝 (OFP00448)-{.不符.} 4. 再三提醒確認！CNS &JIS 塗裝 PVDF 需要"3類"耐候等級。並注意鍍層或膜厚是否符合.... (OFP00568)-{.不符.} 5. 部分大陸料含B元素超過CNS規範管制，故請原料CNS規範之訂單不要配大陸料 (OFP00684)-{.不符.} | 訂單:2504DFD053/001 CPL <生產備註> 事項如下 . 除HGI/ HGL 訂單邊緣不噴油. 其餘皆側緣噴油 (RMK00285) | 訂單:2504DFD053/001 CR1 無 <生產備註> 事項 | 訂單:2504DFD053/001 CR2 無 <生產備註> 事項 | 訂單:2504DFD053/001 CG1 <生產備註> 事項如下 . 平板類,鍍鋅生產時SKIN PASS & T/L 請依據鍍鋅標準規定生產 (RMK00100) . 鍍鋅表面不可有鋅痕、壓痕、凹陷、及刮傷 、應變痕等。 (RMK00100) . 出口鋼捲盤捲後目視不允許有鼓起. (RMK00100) . 本單於烤漆正背面都塗裝正面漆，因此鍍鋅請管制背面表面品質比照正面 (RMK00363) . 鍍層 AZ150 (含) 以上 , 鋅花等級 C~E 目標D，避免鋅花晶界明顯後續造成烤漆點狀未塗漆。 (RMK00565) | 訂單:2504DFD053/001 CG2 <生產備註> 事項如下 . 平板類,鍍鋅生產時SKIN PASS & T/L 請依據鍍鋅標準規定生產 (RMK00100) . 鍍鋅表面不可有鋅痕、壓痕、凹陷、及刮傷 、應變痕等。 (RMK00100) . 出口鋼捲盤捲後目視不允許有鼓起. (RMK00100) . 本單於烤漆正背面都塗裝正面漆，因此鍍鋅請管制背面表面品質比照正面 (RMK00363) . 鍍層 AZ150 (含) 以上 , 鋅花等級 C~E 目標D，避免鋅花晶界明顯後續造成烤漆點狀未塗漆。 (RMK00565) | 訂單:2504DFD053/001 CC1 <生產備註> 事項如下 . 1.本單若塗裝背面漆一律改為REVERSE COATING 例外訂單如下敘述 (RMK00163) . 2.例外訂單為R字頭超低光澤與PVDF (＞25μ)，背面漆可改 NATURE COATING，但搭配底漆避免遮蓋性不佳 (RMK00163) . ★品檢注意！JIS&CNS 訂單必須每滿50噸一定要再做一次TEST (RMK00259) . 【PMT】本單面漆為"PVDF"，經會議決議需量測板溫並記錄之。每一張排程需量測一次否則追究責任 (RMK00503) | 訂單:2504DFD053/001 CC2 <生產備註> 事項如下 . 1.本單若塗裝背面漆一律改為REVERSE COATING 例外訂單如下敘述 (RMK00163) . 2.例外訂單為R字頭超低光澤與PVDF (＞25μ)，背面漆可改 NATURE COATING，但搭配底漆避免遮蓋性不佳 (RMK00163) . ★品檢注意！JIS&CNS 訂單必須每滿50噸一定要再做一次TEST (RMK00259) . 【PMT】本單面漆為"PVDF"，經會議決議需量測板溫並記錄之。每一張排程需量測一次否則追究責任 (RMK00503) | 訂單:2504DFD053/001 RCL 無 <生產備註> 事項 | 訂單:2504DFD053/001 CCPK 無 <生產備註> 事項 | 訂單:2504DFD053/001 CGQC <品檢備註> 事項如下 . 本單於烤漆正背面都塗裝正面漆，因此鍍鋅請管制背面表面品質比照正面 (RMK00363) . 鍍層 AZ150 (含) 以上 , 鋅花等級 C~E 目標D，避免鋅花晶界明顯後續造成烤漆點狀未塗漆。 (RMK00565) | 訂單:2504DFD053/001 CCQC <品檢備註> 事項如下 . 1.本單若塗裝背面漆一律改為REVERSE COATING 例外訂單如下敘述 (RMK00163) . 2.例外訂單為R字頭超低光澤與PVDF (＞25μ)，背面漆可改 NATURE COATING，但搭配底漆避免遮蓋性不佳 (RMK00163) . ★品檢注意！JIS&CNS 訂單必須每滿50噸一定要再做一次TEST (RMK00259) . 【PMT】本單面漆為"PVDF"，經會議決議需量測板溫並記錄之。每一張排程需量測一次否則追究責任 (RMK00503) | 訂單:2504DFD053/001 TOL 無 <生產備註> 事項 |  | 訂單 2504DFD053/001 修改記錄如下: 20250410 10:01:16 (21003) 退火碼: >> H2, 用途碼: >> CIA008, 背面標示: >> C815, 訂單背面顏色(五碼): >> 8W736, 背面漆膜厚: >> 15, 背面漆塗漆型式幾塗幾烤: >> 2, 鉻酸鹽: >> Z, 訂單厚度: >> 0.52, 訂單重: >> 60, 重量容許率(下限): >> 10, 重量容許率(上限): >> 10, 訂單寬度: >> 1219, 鍍製方式: >> AC, 鋼捲內徑: >> 508, 鋼捲下限重: >> 3, 鋼捲上限重: >> 5, 壓花條件碼: >> -, 表面花紋: >> R, 綠色識別碼: >> -, 印刷輥號: >> -, 產品代碼: >> PPGL, 皮膜碼: >> -, 單位別: >> M, 油品種類: >> Z, 塗油量: >> Z, 包裝代碼: >> D2 , 保護膜碼: >> -, 客戶試片取樣型式: >> -, 調質碼: >> S, 套筒碼: >> N , 規格: >> CGLC570-32, 製造標準: >> CNS, 表面處理劑種類: >> Z, 表面處理劑塗佈量: >> Z, 伸長率測試: >> N, 硬度測試碼: >> N, 抗拉強度測試: >> N, 降伏強度測試: >> N, 厚度變異: >> -1.4, 訂單正面顏色(五碼): >> FG606, 正面漆膜厚: >> 25, 正面漆塗漆型式幾塗幾烤: >> 2, 修邊碼: >> Y, 重量碼: >> AW, 鋼捲捲向: >> I, 鍍層碼: >> AZ150, | H:厚度偏薄 | [訂單訊息通知] 2025/04/10 下午 01:19:37 *** (龔裕隆 >> 通知 >> HanYu Chen) 訊息 : 前單有使用套筒R，先審過，若有需要修改再通知退回。
PPGL | 2504DFD054/001 |  | 1. 部分大陸料含B元素超過CNS規範管制，故請原料CNS規範之訂單不要配大陸料 (OFP00684)-{.不符.} | 1. 訂單若有厚度變異，冷軋厚度公差比照烤漆計算公式 , 但最小為 1/2 公差做設定 (OFP00254)-{.不符.} 2. "偏薄要求訂單" 鍍後厚度減 鍍後厚度下限需大於 0.02 MM,以免發生厚度不足狀況 (OFP00369)-{.不符.} 3. 部分大陸料含B元素超過CNS規範管制，故請原料CNS規範之訂單不要配大陸料 (OFP00684)-{.不符.} | 訂單:2504DFD054/001 CPL <生產備註> 事項如下 . 除HGI/ HGL 訂單邊緣不噴油. 其餘皆側緣噴油 (RMK00285) | 訂單:2504DFD054/001 CR1 無 <生產備註> 事項 | 訂單:2504DFD054/001 CR2 無 <生產備註> 事項 | 訂單:2504DFD054/001 CG1 <生產備註> 事項如下 . 瓦形屋頂用 注意鍍層控制範圍：min=標準值，Max=標準值+30 (RMK00103) . 因成形性需求故鍍層量有上限管制，排程變換前後一顆分切請U3暫留，待產線確認鍍層量後再行處置。 (RMK00103) | 訂單:2504DFD054/001 CG2 <生產備註> 事項如下 . 瓦形屋頂用 注意鍍層控制範圍：min=標準值，Max=標準值+30 (RMK00103) . 因成形性需求故鍍層量有上限管制，排程變換前後一顆分切請U3暫留，待產線確認鍍層量後再行處置。 (RMK00103) | 訂單:2504DFD054/001 CC1 <生產備註> 事項如下 . 超低光澤產品,色差計塗佈量依據5+20U為基準。RYF89 以5+22U為基準。 (RMK00103) . 請出口人員貼上"請勿堆疊"紅色標簽. (RMK00103) . R字頭色碼因色差對膜厚極其敏感，MASS目標102%~115%之間. (RMK00103) . R字頭色碼塗佈量須在20U以上,不然會有白色點狀(繩紋),已被客戶訴賠. (RMK00103) . 捲起單位張力請加大至 5.5（有另行備註要求張力設定時，依另行備註需求設定）） (RMK00103) . 1.本單若塗裝背面漆一律改為REVERSE COATING 例外訂單如下敘述 (RMK00163) . 2.例外訂單為R字頭超低光澤與PVDF (＞25μ)，背面漆可改 NATURE COATING，但搭配底漆避免遮蓋性不佳 (RMK00163) . 本色容易有色差，尚未找到解決對策前，必須塗料商到場協助。 (RMK00222) . ★★★接到排程看到此一備註，請知會 TDCC 莨傑 (RMK00222) . ★品檢注意！JIS&CNS 訂單必須每滿50噸一定要再做一次TEST (RMK00259) . 1.此為NEO塗料,色差計請用有"(20150105)"的標準樣檔名確認色差值,找不到檔案時請通知TED工程師，分機#321 (RMK00343) . 2.色差放行標準為ΔL、Δa、Δb≦±0.6,光澤放行標準放寬到7以下放行,目視色差不管制 (RMK00343) . 2015年發生過訴賠。請出口使用鋼套桶前請檢查焊接處，以免捲取後產生折痕 (RMK00381) | 訂單:2504DFD054/001 CC2 <生產備註> 事項如下 . 超低光澤產品,色差計塗佈量依據5+20U為基準。RYF89 以5+22U為基準。 (RMK00103) . 請出口人員貼上"請勿堆疊"紅色標簽. (RMK00103) . R字頭色碼因色差對膜厚極其敏感，MASS目標102%~115%之間. (RMK00103) . R字頭色碼塗佈量須在20U以上,不然會有白色點狀(繩紋),已被客戶訴賠. (RMK00103) . 1.本單若塗裝背面漆一律改為REVERSE COATING 例外訂單如下敘述 (RMK00163) . 2.例外訂單為R字頭超低光澤與PVDF (＞25μ)，背面漆可改 NATURE COATING，但搭配底漆避免遮蓋性不佳 (RMK00163) . 本色容易有色差，尚未找到解決對策前，必須塗料商到場協助。 (RMK00222) . ★★★接到排程看到此一備註，請知會 TDCC 莨傑 (RMK00222) . ★品檢注意！JIS&CNS 訂單必須每滿50噸一定要再做一次TEST (RMK00259) . 1.此為NEO塗料,色差計請用有"(20150105)"的標準樣檔名確認色差值,找不到檔案時請通知TED工程師，分機#321 (RMK00343) . 2.色差放行標準為ΔL、Δa、Δb≦±0.6,光澤放行標準放寬到7以下放行,目視色差不管制 (RMK00343) . 2015年發生過訴賠。請出口使用鋼套桶前請檢查焊接處，以免捲取後產生折痕 (RMK00381) | 訂單:2504DFD054/001 RCL 無 <生產備註> 事項 | 訂單:2504DFD054/001 CCPK 無 <生產備註> 事項 | 訂單:2504DFD054/001 CGQC <品檢備註> 事項如下 . 瓦形屋頂用 注意鍍層控制範圍：min=標準值，Max=標準值+30 (RMK00103) | 訂單:2504DFD054/001 CCQC <品檢備註> 事項如下 . 超低光澤產品,色差計塗佈量依據5+20U為基準。RYF89 以5+22U為基準。 (RMK00103) . R字頭色碼因色差對膜厚極其敏感，MASS目標102%~115%之間. (RMK00103) . 1.本單若塗裝背面漆一律改為REVERSE COATING 例外訂單如下敘述 (RMK00163) . 2.例外訂單為R字頭超低光澤與PVDF (＞25μ)，背面漆可改 NATURE COATING，但搭配底漆避免遮蓋性不佳 (RMK00163) . ★品檢注意！JIS&CNS 訂單必須每滿50噸一定要再做一次TEST (RMK00259) . 1.此為NEO塗料,色差計請用有"(20150105)"的標準樣檔名確認色差值,找不到檔案時請通知TED工程師，分機#321 (RMK00343) . 2.色差放行標準為ΔL、Δa、Δb≦±0.6,光澤放行標準放寬到7以下放行,目視色差不管制 (RMK00343) | 訂單:2504DFD054/001 TOL 無 <生產備註> 事項 |  | 訂單 2504DFD054/001 修改記錄如下: 20250410 10:33:01 (24025) 退火碼: >> S1, 用途碼: >> COA012, 背面標示: >> C811, 訂單背面顏色(五碼): >> BW73N, 背面漆膜厚: >> NOM, 背面漆塗漆型式幾塗幾烤: >> 2, 鉻酸鹽: >> Z, 訂單厚度: >> 0.42, 訂單重: >> 20, 重量容許率(下限): >> 10, 重量容許率(上限): >> 10, 訂單寬度: >> 914, 鍍製方式: >> AC, 鋼捲內徑: >> 508, 鋼捲下限重: >> 3, 鋼捲上限重: >> 5, 壓花條件碼: >> -, 表面花紋: >> R, 綠色識別碼: >> -, 印刷輥號: >> -, 產品代碼: >> PPGL, 皮膜碼: >> -, 單位別: >> M, 油品種類: >> Z, 塗油量: >> Z, 包裝代碼: >> D2 , 保護膜碼: >> -, 客戶試片取樣型式: >> -, 調質碼: >> S, 套筒碼: >> S , 規格: >> CGLCC-20, 製造標準: >> CNS, 表面處理劑種類: >> Z, 表面處理劑塗佈量: >> Z, 伸長率測試: >> N, 硬度測試碼: >> N, 抗拉強度測試: >> N, 降伏強度測試: >> N, 厚度變異: >> -1.2, 訂單正面顏色(五碼): >> RRB56, 正面漆膜厚: >> 25, 正面漆塗漆型式幾塗幾烤: >> 2, 修邊碼: >> Y, 重量碼: >> AW, 鋼捲捲向: >> I, 鍍層碼: >> AZ150, 20250410 10:44:12 (24025) 背面標示: C811 >> C844, | H:厚度偏薄
PPGL | 2504DFD054/002 |  | 1. 部分大陸料含B元素超過CNS規範管制，故請原料CNS規範之訂單不要配大陸料 (OFP00684)-{.不符.} | 1. 訂單若有厚度變異，冷軋厚度公差比照烤漆計算公式 , 但最小為 1/2 公差做設定 (OFP00254)-{.不符.} 2. "偏薄要求訂單" 鍍後厚度減 鍍後厚度下限需大於 0.02 MM,以免發生厚度不足狀況 (OFP00369)-{.不符.} 3. 部分大陸料含B元素超過CNS規範管制，故請原料CNS規範之訂單不要配大陸料 (OFP00684)-{.不符.} | 訂單:2504DFD054/002 CPL <生產備註> 事項如下 . 除HGI/ HGL 訂單邊緣不噴油. 其餘皆側緣噴油 (RMK00285) | 訂單:2504DFD054/002 CR1 無 <生產備註> 事項 | 訂單:2504DFD054/002 CR2 無 <生產備註> 事項 | 訂單:2504DFD054/002 CG1 <生產備註> 事項如下 . 瓦形屋頂用 注意鍍層控制範圍：min=標準值，Max=標準值+30 (RMK00103) . 因成形性需求故鍍層量有上限管制，排程變換前後一顆分切請U3暫留，待產線確認鍍層量後再行處置。 (RMK00103) | 訂單:2504DFD054/002 CG2 <生產備註> 事項如下 . 瓦形屋頂用 注意鍍層控制範圍：min=標準值，Max=標準值+30 (RMK00103) . 因成形性需求故鍍層量有上限管制，排程變換前後一顆分切請U3暫留，待產線確認鍍層量後再行處置。 (RMK00103) | 訂單:2504DFD054/002 CC1 <生產備註> 事項如下 . 超低光澤產品,色差計塗佈量依據5+20U為基準。RYF89 以5+22U為基準。 (RMK00103) . 請出口人員貼上"請勿堆疊"紅色標簽. (RMK00103) . R字頭色碼因色差對膜厚極其敏感，MASS目標102%~115%之間. (RMK00103) . R字頭色碼塗佈量須在20U以上,不然會有白色點狀(繩紋),已被客戶訴賠. (RMK00103) . 捲起單位張力請加大至 5.5（有另行備註要求張力設定時，依另行備註需求設定）） (RMK00103) . 1.本單若塗裝背面漆一律改為REVERSE COATING 例外訂單如下敘述 (RMK00163) . 2.例外訂單為R字頭超低光澤與PVDF (＞25μ)，背面漆可改 NATURE COATING，但搭配底漆避免遮蓋性不佳 (RMK00163) . 本色容易有色差，尚未找到解決對策前，必須塗料商到場協助。 (RMK00222) . ★★★接到排程看到此一備註，請知會 TDCC 莨傑 (RMK00222) . ★品檢注意！JIS&CNS 訂單必須每滿50噸一定要再做一次TEST (RMK00259) . 1.此為NEO塗料,色差計請用有"(20150105)"的標準樣檔名確認色差值,找不到檔案時請通知TED工程師，分機#321 (RMK00343) . 2.色差放行標準為ΔL、Δa、Δb≦±0.6,光澤放行標準放寬到7以下放行,目視色差不管制 (RMK00343) . 2015年發生過訴賠。請出口使用鋼套桶前請檢查焊接處，以免捲取後產生折痕 (RMK00381) | 訂單:2504DFD054/002 CC2 <生產備註> 事項如下 . 超低光澤產品,色差計塗佈量依據5+20U為基準。RYF89 以5+22U為基準。 (RMK00103) . 請出口人員貼上"請勿堆疊"紅色標簽. (RMK00103) . R字頭色碼因色差對膜厚極其敏感，MASS目標102%~115%之間. (RMK00103) . R字頭色碼塗佈量須在20U以上,不然會有白色點狀(繩紋),已被客戶訴賠. (RMK00103) . 1.本單若塗裝背面漆一律改為REVERSE COATING 例外訂單如下敘述 (RMK00163) . 2.例外訂單為R字頭超低光澤與PVDF (＞25μ)，背面漆可改 NATURE COATING，但搭配底漆避免遮蓋性不佳 (RMK00163) . 本色容易有色差，尚未找到解決對策前，必須塗料商到場協助。 (RMK00222) . ★★★接到排程看到此一備註，請知會 TDCC 莨傑 (RMK00222) . ★品檢注意！JIS&CNS 訂單必須每滿50噸一定要再做一次TEST (RMK00259) . 1.此為NEO塗料,色差計請用有"(20150105)"的標準樣檔名確認色差值,找不到檔案時請通知TED工程師，分機#321 (RMK00343) . 2.色差放行標準為ΔL、Δa、Δb≦±0.6,光澤放行標準放寬到7以下放行,目視色差不管制 (RMK00343) . 2015年發生過訴賠。請出口使用鋼套桶前請檢查焊接處，以免捲取後產生折痕 (RMK00381) | 訂單:2504DFD054/002 RCL 無 <生產備註> 事項 | 訂單:2504DFD054/002 CCPK 無 <生產備註> 事項 | 訂單:2504DFD054/002 CGQC <品檢備註> 事項如下 . 瓦形屋頂用 注意鍍層控制範圍：min=標準值，Max=標準值+30 (RMK00103) | 訂單:2504DFD054/002 CCQC <品檢備註> 事項如下 . 超低光澤產品,色差計塗佈量依據5+20U為基準。RYF89 以5+22U為基準。 (RMK00103) . R字頭色碼因色差對膜厚極其敏感，MASS目標102%~115%之間. (RMK00103) . 1.本單若塗裝背面漆一律改為REVERSE COATING 例外訂單如下敘述 (RMK00163) . 2.例外訂單為R字頭超低光澤與PVDF (＞25μ)，背面漆可改 NATURE COATING，但搭配底漆避免遮蓋性不佳 (RMK00163) . ★品檢注意！JIS&CNS 訂單必須每滿50噸一定要再做一次TEST (RMK00259) . 1.此為NEO塗料,色差計請用有"(20150105)"的標準樣檔名確認色差值,找不到檔案時請通知TED工程師，分機#321 (RMK00343) . 2.色差放行標準為ΔL、Δa、Δb≦±0.6,光澤放行標準放寬到7以下放行,目視色差不管制 (RMK00343) | 訂單:2504DFD054/002 TOL 無 <生產備註> 事項 |  | 訂單 2504DFD054/002 修改記錄如下: 20250410 10:32:46 (24025) 退火碼: >> S1, 用途碼: >> COA012, 背面標示: >> C811, 訂單背面顏色(五碼): >> BW73N, 背面漆膜厚: >> NOM, 背面漆塗漆型式幾塗幾烤: >> 2, 鉻酸鹽: >> Z, 訂單厚度: >> 0.52, 訂單重: >> 20, 重量容許率(下限): >> 10, 重量容許率(上限): >> 10, 訂單寬度: >> 914, 鍍製方式: >> AC, 鋼捲內徑: >> 508, 鋼捲下限重: >> 3, 鋼捲上限重: >> 5, 壓花條件碼: >> -, 表面花紋: >> R, GL鋅花要求下限: >> -, GL鋅花要求上限: >> -, 綠色識別碼: >> -, 印刷輥號: >> -, 產品代碼: >> PPGL, 皮膜碼: >> -, 單位別: >> M, 油品種類: >> Z, 塗油量: >> Z, 包裝代碼: >> D2 , 保護膜碼: >> -, 客戶試片取樣型式: >> -, 調質碼: >> S, 套筒碼: >> S , 規格: >> CGLCC-20, 製造標準: >> CNS, 表面處理劑種類: >> Z, 表面處理劑塗佈量: >> Z, 伸長率測試: >> N, 硬度測試碼: >> N, 抗拉強度測試: >> N, 降伏強度測試: >> N, 厚度變異: >> -1.4, 訂單正面顏色(五碼): >> RRB56, 正面漆膜厚: >> 25, 正面漆塗漆型式幾塗幾烤: >> 2, 修邊碼: >> Y, 重量碼: >> AW, 鋼捲捲向: >> I, 鍍層碼: >> AZ150, 20250410 10:44:18 (24025) 背面標示: C811 >> C844, | H:厚度偏薄
PPGL | 2504DFD061/001 |  | 1. 部分大陸料含B元素超過CNS規範管制，故請原料CNS規範之訂單不要配大陸料 (OFP00684)-{.不符.} | 1. 訂單若有厚度變異，冷軋厚度公差比照烤漆計算公式 , 但最小為 1/2 公差做設定 (OFP00254)-{.不符.} 2. "偏薄要求訂單" 鍍後厚度減 鍍後厚度下限需大於 0.02 MM,以免發生厚度不足狀況 (OFP00369)-{.不符.} 3. 部分大陸料含B元素超過CNS規範管制，故請原料CNS規範之訂單不要配大陸料 (OFP00684)-{.不符.} | 訂單:2504DFD061/001 CPL <生產備註> 事項如下 . 除HGI/ HGL 訂單邊緣不噴油. 其餘皆側緣噴油 (RMK00285) | 訂單:2504DFD061/001 CR1 <生產備註> 事項如下 . 完軋寬度超出管制值上限≦2mm時,冷軋繼續生產並填寫品質異常通報單給鍍鋅線,以便調整張力與板溫 (RMK00278) | 訂單:2504DFD061/001 CR2 <生產備註> 事項如下 . 完軋寬度超出管制值上限≦2mm時,冷軋繼續生產並填寫品質異常通報單給鍍鋅線,以便調整張力與板溫 (RMK00278) | 訂單:2504DFD061/001 CG1 <生產備註> 事項如下 . 平板類,鍍鋅生產時SKIN PASS & T/L 請依據鍍鋅標準規定生產 (RMK00100) . 鍍鋅表面不可有鋅痕、壓痕、凹陷、及刮傷 、應變痕等。 (RMK00100) . 出口鋼捲盤捲後目視不允許有鼓起. (RMK00100) | 訂單:2504DFD061/001 CG2 <生產備註> 事項如下 . 平板類,鍍鋅生產時SKIN PASS & T/L 請依據鍍鋅標準規定生產 (RMK00100) . 鍍鋅表面不可有鋅痕、壓痕、凹陷、及刮傷 、應變痕等。 (RMK00100) . 出口鋼捲盤捲後目視不允許有鼓起. (RMK00100) | 訂單:2504DFD061/001 CC1 <生產備註> 事項如下 . 1.本單若塗裝背面漆一律改為REVERSE COATING 例外訂單如下敘述 (RMK00163) . 2.例外訂單為R字頭超低光澤與PVDF (＞25μ)，背面漆可改 NATURE COATING，但搭配底漆避免遮蓋性不佳 (RMK00163) . ★品檢注意！JIS&CNS 訂單必須每滿50噸一定要再做一次TEST (RMK00259) | 訂單:2504DFD061/001 CC2 <生產備註> 事項如下 . 1.本單若塗裝背面漆一律改為REVERSE COATING 例外訂單如下敘述 (RMK00163) . 2.例外訂單為R字頭超低光澤與PVDF (＞25μ)，背面漆可改 NATURE COATING，但搭配底漆避免遮蓋性不佳 (RMK00163) . ★品檢注意！JIS&CNS 訂單必須每滿50噸一定要再做一次TEST (RMK00259) | 訂單:2504DFD061/001 RCL 無 <生產備註> 事項 | 訂單:2504DFD061/001 CCPK 無 <生產備註> 事項 | 訂單:2504DFD061/001 CGQC 無 <品檢備註> 事項 | 訂單:2504DFD061/001 CCQC <品檢備註> 事項如下 . 1.本單若塗裝背面漆一律改為REVERSE COATING 例外訂單如下敘述 (RMK00163) . 2.例外訂單為R字頭超低光澤與PVDF (＞25μ)，背面漆可改 NATURE COATING，但搭配底漆避免遮蓋性不佳 (RMK00163) . ★品檢注意！JIS&CNS 訂單必須每滿50噸一定要再做一次TEST (RMK00259) | 訂單:2504DFD061/001 TOL 無 <生產備註> 事項 |  | 訂單 2504DFD061/001 修改記錄如下: 20250410 16:51:58 (21003) 退火碼: >> S1, 用途碼: >> CIA008, 背面標示: >> C814, 訂單背面顏色(五碼): >> BW73Y, 背面漆膜厚: >> 12.5, 背面漆塗漆型式幾塗幾烤: >> 2, 鉻酸鹽: >> Z, 訂單厚度: >> 0.52, 訂單重: >> 40, 重量容許率(下限): >> 10, 重量容許率(上限): >> 10, 訂單寬度: >> 914, 鍍製方式: >> AC, 鋼捲內徑: >> 508, 鋼捲下限重: >> 3, 鋼捲上限重: >> 5, 壓花條件碼: >> -, 表面花紋: >> R, 綠色識別碼: >> -, 印刷輥號: >> -, 產品代碼: >> PPGL, 皮膜碼: >> -, 單位別: >> M, 油品種類: >> Z, 塗油量: >> Z, 包裝代碼: >> D2 , 保護膜碼: >> -, 客戶試片取樣型式: >> -, 調質碼: >> S, 套筒碼: >> N , 規格: >> CGLC400-20, 製造標準: >> CNS, 表面處理劑種類: >> Z, 表面處理劑塗佈量: >> Z, 伸長率測試: >> N, 硬度測試碼: >> N, 抗拉強度測試: >> N, 降伏強度測試: >> N, 厚度變異: >> -1.4, 訂單正面顏色(五碼): >> SY926, 正面漆膜厚: >> 25, 正面漆塗漆型式幾塗幾烤: >> 2, 修邊碼: >> Y, 重量碼: >> AW, 鋼捲捲向: >> I, 鍍層碼: >> AZ150, 20250410 16:54:58 (21003) 套筒碼: N >> R , | H:厚度偏薄 | [訂單訊息通知] 2025/04/16 上午 08:41:47 *** (張芬芬 >> 通知 >> HanYu Chen, Winnie Chang, Emily Hong, Edwy Chin, Sherry Shan, YuLung Kung, Y.L. Liu, Julian Liu, Sony Su, YunTung Li) 訊息 : 有指定原鋼號碼 1342626 請留意謝謝 [訂單訊息通知] 2025/04/16 下午 02:26:51 *** (張芬芬 >> 通知 >> HanYu Chen, Winnie Chang, Emily Hong, Edwy Chin, Sherry Shan, YuLung Kung, Y.L. Liu, Julian Liu, Sony Su, YunTung Li) 訊息 : 有加指定原鋼號 1345294 請留意 謝謝
PPGL | 2504DFD061/002 |  | 1. 部分大陸料含B元素超過CNS規範管制，故請原料CNS規範之訂單不要配大陸料 (OFP00684)-{.不符.} | 1. 訂單若有厚度變異，冷軋厚度公差比照烤漆計算公式 , 但最小為 1/2 公差做設定 (OFP00254)-{.不符.} 2. "偏薄要求訂單" 鍍後厚度減 鍍後厚度下限需大於 0.02 MM,以免發生厚度不足狀況 (OFP00369)-{.不符.} 3. 部分大陸料含B元素超過CNS規範管制，故請原料CNS規範之訂單不要配大陸料 (OFP00684)-{.不符.} | 訂單:2504DFD061/002 CPL <生產備註> 事項如下 . 除HGI/ HGL 訂單邊緣不噴油. 其餘皆側緣噴油 (RMK00285) | 訂單:2504DFD061/002 CR1 <生產備註> 事項如下 . 完軋寬度超出管制值上限≦2mm時,冷軋繼續生產並填寫品質異常通報單給鍍鋅線,以便調整張力與板溫 (RMK00278) | 訂單:2504DFD061/002 CR2 <生產備註> 事項如下 . 完軋寬度超出管制值上限≦2mm時,冷軋繼續生產並填寫品質異常通報單給鍍鋅線,以便調整張力與板溫 (RMK00278) | 訂單:2504DFD061/002 CG1 <生產備註> 事項如下 . 平板類,鍍鋅生產時SKIN PASS & T/L 請依據鍍鋅標準規定生產 (RMK00100) . 鍍鋅表面不可有鋅痕、壓痕、凹陷、及刮傷 、應變痕等。 (RMK00100) . 出口鋼捲盤捲後目視不允許有鼓起. (RMK00100) | 訂單:2504DFD061/002 CG2 <生產備註> 事項如下 . 平板類,鍍鋅生產時SKIN PASS & T/L 請依據鍍鋅標準規定生產 (RMK00100) . 鍍鋅表面不可有鋅痕、壓痕、凹陷、及刮傷 、應變痕等。 (RMK00100) . 出口鋼捲盤捲後目視不允許有鼓起. (RMK00100) | 訂單:2504DFD061/002 CC1 <生產備註> 事項如下 . 1.本單若塗裝背面漆一律改為REVERSE COATING 例外訂單如下敘述 (RMK00163) . 2.例外訂單為R字頭超低光澤與PVDF (＞25μ)，背面漆可改 NATURE COATING，但搭配底漆避免遮蓋性不佳 (RMK00163) . ★品檢注意！JIS&CNS 訂單必須每滿50噸一定要再做一次TEST (RMK00259) . 【抽氣量】白色系在CC1生產時,FINISH抽氣量請設定250,如生產中發生色差b值異常升高,請股長再加大抽氣量因應 (RMK00560) | 訂單:2504DFD061/002 CC2 <生產備註> 事項如下 . 1.本單若塗裝背面漆一律改為REVERSE COATING 例外訂單如下敘述 (RMK00163) . 2.例外訂單為R字頭超低光澤與PVDF (＞25μ)，背面漆可改 NATURE COATING，但搭配底漆避免遮蓋性不佳 (RMK00163) . ★品檢注意！JIS&CNS 訂單必須每滿50噸一定要再做一次TEST (RMK00259) . 【抽氣量】白色系在CC1生產時,FINISH抽氣量請設定250,如生產中發生色差b值異常升高,請股長再加大抽氣量因應 (RMK00560) | 訂單:2504DFD061/002 RCL 無 <生產備註> 事項 | 訂單:2504DFD061/002 CCPK 無 <生產備註> 事項 | 訂單:2504DFD061/002 CGQC 無 <品檢備註> 事項 | 訂單:2504DFD061/002 CCQC <品檢備註> 事項如下 . 1.本單若塗裝背面漆一律改為REVERSE COATING 例外訂單如下敘述 (RMK00163) . 2.例外訂單為R字頭超低光澤與PVDF (＞25μ)，背面漆可改 NATURE COATING，但搭配底漆避免遮蓋性不佳 (RMK00163) . ★品檢注意！JIS&CNS 訂單必須每滿50噸一定要再做一次TEST (RMK00259) | 訂單:2504DFD061/002 TOL 無 <生產備註> 事項 |  | 訂單 2504DFD061/002 修改記錄如下: 20250410 16:52:31 (21003) 退火碼: >> S1, 用途碼: >> CIA008, 背面標示: >> C814, 訂單背面顏色(五碼): >> BW73Y, 背面漆膜厚: >> 12.5, 背面漆塗漆型式幾塗幾烤: >> 2, 鉻酸鹽: >> Z, 訂單厚度: >> 0.52, 訂單重: >> 40, 重量容許率(下限): >> 10, 重量容許率(上限): >> 10, 訂單寬度: >> 914, 鍍製方式: >> AC, 鋼捲內徑: >> 508, 鋼捲下限重: >> 3, 鋼捲上限重: >> 5, 壓花條件碼: >> -, 表面花紋: >> R, 綠色識別碼: >> -, 印刷輥號: >> -, 產品代碼: >> PPGL, 皮膜碼: >> -, 單位別: >> M, 油品種類: >> Z, 塗油量: >> Z, 包裝代碼: >> D2 , 保護膜碼: >> -, 客戶試片取樣型式: >> -, 調質碼: >> S, 套筒碼: >> R , 規格: >> CGLC400-20, 製造標準: >> CNS, 表面處理劑種類: >> Z, 表面處理劑塗佈量: >> Z, 伸長率測試: >> N, 硬度測試碼: >> N, 抗拉強度測試: >> N, 降伏強度測試: >> N, 厚度變異: >> -1.4, 訂單正面顏色(五碼): >> SW336, 正面漆膜厚: >> 25, 正面漆塗漆型式幾塗幾烤: >> 2, 修邊碼: >> Y, 重量碼: >> AW, 鋼捲捲向: >> I, 鍍層碼: >> AZ150, | H:厚度偏薄
PPGL | 2504DFD062/002 | 1. 單捲限重檢核 (原料重:15~20, 分切困難:20, 單捲限重:4.00~4.90)(OFP00031)-{.不符.} | 1. 部分大陸料含B元素超過CNS規範管制，故請原料CNS規範之訂單不要配大陸料 (OFP00684)-{.不符.} | 1. 訂單若有厚度變異，冷軋厚度公差比照烤漆計算公式 , 但最小為 1/2 公差做設定 (OFP00254)-{.不符.} 2. "偏薄要求訂單" 鍍後厚度減 鍍後厚度下限需大於 0.02 MM,以免發生厚度不足狀況 (OFP00369)-{.不符.} 3. 部分大陸料含B元素超過CNS規範管制，故請原料CNS規範之訂單不要配大陸料 (OFP00684)-{.不符.} | 訂單:2504DFD062/002 CPL <生產備註> 事項如下 . 除HGI/ HGL 訂單邊緣不噴油. 其餘皆側緣噴油 (RMK00285) | 訂單:2504DFD062/002 CR1 無 <生產備註> 事項 | 訂單:2504DFD062/002 CR2 無 <生產備註> 事項 | 訂單:2504DFD062/002 CG1 <生產備註> 事項如下 . 平板類,鍍鋅生產時SKIN PASS & T/L 請依據鍍鋅標準規定生產 (RMK00100) . 鍍鋅表面不可有鋅痕、壓痕、凹陷、及刮傷 、應變痕等。 (RMK00100) . 出口鋼捲盤捲後目視不允許有鼓起. (RMK00100) | 訂單:2504DFD062/002 CG2 <生產備註> 事項如下 . 平板類,鍍鋅生產時SKIN PASS & T/L 請依據鍍鋅標準規定生產 (RMK00100) . 鍍鋅表面不可有鋅痕、壓痕、凹陷、及刮傷 、應變痕等。 (RMK00100) . 出口鋼捲盤捲後目視不允許有鼓起. (RMK00100) | 訂單:2504DFD062/002 CC1 <生產備註> 事項如下 . 【分切】限重4~4.9噸，尾切不依限重允收(勿超過上限4.9噸)。 (RMK-YL_KUNG) . 1.本單若塗裝背面漆一律改為REVERSE COATING 例外訂單如下敘述 (RMK00163) . 2.例外訂單為R字頭超低光澤與PVDF (＞25μ)，背面漆可改 NATURE COATING，但搭配底漆避免遮蓋性不佳 (RMK00163) . ★品檢注意！JIS&CNS 訂單必須每滿50噸一定要再做一次TEST (RMK00259) . 請出口主操加貼"請勿堆疊"標簽紅色 (RMK00317) . 因金屬粉塗裝捲取容易變形，請RCL重整後、包裝與倉庫一律放置SKID上防止變形 (RMK00317) | 訂單:2504DFD062/002 CC2 <生產備註> 事項如下 . 【分切】限重4~4.9噸，尾切不依限重允收(勿超過上限4.9噸)。 (RMK-YL_KUNG) . 1.本單若塗裝背面漆一律改為REVERSE COATING 例外訂單如下敘述 (RMK00163) . 2.例外訂單為R字頭超低光澤與PVDF (＞25μ)，背面漆可改 NATURE COATING，但搭配底漆避免遮蓋性不佳 (RMK00163) . ★品檢注意！JIS&CNS 訂單必須每滿50噸一定要再做一次TEST (RMK00259) . 請出口主操加貼"請勿堆疊"標簽紅色 (RMK00317) . 因金屬粉塗裝捲取容易變形，請RCL重整後、包裝與倉庫一律放置SKID上防止變形 (RMK00317) | 訂單:2504DFD062/002 RCL <生產備註> 事項如下 . 因金屬粉塗裝捲取容易變形，請RCL重整後、包裝與倉庫一律放置SKID上防止變形 (RMK00317) | 訂單:2504DFD062/002 CCPK <生產備註> 事項如下 . 因金屬粉塗裝捲取容易變形，請RCL重整後、包裝與倉庫一律放置SKID上防止變形 (RMK00317) | 訂單:2504DFD062/002 CGQC 無 <品檢備註> 事項 | 訂單:2504DFD062/002 CCQC <品檢備註> 事項如下 . 【分切】限重4~4.9噸，尾切不依限重允收(勿超過上限4.9噸)。 (RMK-YL_KUNG) . 1.本單若塗裝背面漆一律改為REVERSE COATING 例外訂單如下敘述 (RMK00163) . 2.例外訂單為R字頭超低光澤與PVDF (＞25μ)，背面漆可改 NATURE COATING，但搭配底漆避免遮蓋性不佳 (RMK00163) . ★品檢注意！JIS&CNS 訂單必須每滿50噸一定要再做一次TEST (RMK00259) . 因金屬粉塗裝捲取容易變形，請RCL重整後、包裝與倉庫一律放置SKID上防止變形 (RMK00317) | 訂單:2504DFD062/002 TOL 無 <生產備註> 事項 | 【分切】限重4~4.9噸，尾切不依限重允收(勿超過上限4.9噸)。^^/CC1/CC2/CCQC/ <<.YL_KUNG 2025/04/17 10:03.>> | 訂單 2504DFD062/002 修改記錄如下: 20250411 08:53:32 (22030) 退火碼: >> S1, 用途碼: >> CIA008, 背面標示: >> C811, 訂單背面顏色(五碼): >> BW736, 背面漆膜厚: >> NOM, 背面漆塗漆型式幾塗幾烤: >> 1, 鉻酸鹽: >> Z, 訂單厚度: >> 0.52, 訂單重: >> 18, 重量容許率(下限): >> 10, 重量容許率(上限): >> 10, 訂單寬度: >> 914, 鍍製方式: >> AC, 鋼捲內徑: >> 508, 鋼捲下限重: >> 4, 鋼捲上限重: >> 4.9, 壓花條件碼: >> -, 表面花紋: >> R, 綠色識別碼: >> -, 印刷輥號: >> -, 產品代碼: >> PPGL, 皮膜碼: >> -, 單位別: >> M, 油品種類: >> Z, 塗油量: >> Z, 包裝代碼: >> D2 , 保護膜碼: >> -, 客戶試片取樣型式: >> -, 調質碼: >> S, 套筒碼: >> N , 規格: >> CGLCC-20, 製造標準: >> CNS, 表面處理劑種類: >> Z, 表面處理劑塗佈量: >> Z, 伸長率測試: >> N, 硬度測試碼: >> N, 抗拉強度測試: >> N, 降伏強度測試: >> N, 厚度變異: >> -1.4, 訂單正面顏色(五碼): >> 1V256, 正面漆膜厚: >> NOM, 正面漆塗漆型式幾塗幾烤: >> 2, 修邊碼: >> Y, 重量碼: >> AW, 鋼捲捲向: >> I, 鍍層碼: >> AZ150, | H:厚度偏薄
PPGL | 2504DFD062/003 | 1. 單捲限重檢核 (原料重:15~20, 分切困難:20, 單捲限重:4.00~4.90)(OFP00031)-{.不符.} | 1. 部分大陸料含B元素超過CNS規範管制，故請原料CNS規範之訂單不要配大陸料 (OFP00684)-{.不符.} | 1. 訂單若有厚度變異，冷軋厚度公差比照烤漆計算公式 , 但最小為 1/2 公差做設定 (OFP00254)-{.不符.} 2. "偏薄要求訂單" 鍍後厚度減 鍍後厚度下限需大於 0.02 MM,以免發生厚度不足狀況 (OFP00369)-{.不符.} 3. 部分大陸料含B元素超過CNS規範管制，故請原料CNS規範之訂單不要配大陸料 (OFP00684)-{.不符.} | 訂單:2504DFD062/003 CPL <生產備註> 事項如下 . 除HGI/ HGL 訂單邊緣不噴油. 其餘皆側緣噴油 (RMK00285) | 訂單:2504DFD062/003 CR1 無 <生產備註> 事項 | 訂單:2504DFD062/003 CR2 無 <生產備註> 事項 | 訂單:2504DFD062/003 CG1 <生產備註> 事項如下 . 平板類,鍍鋅生產時SKIN PASS & T/L 請依據鍍鋅標準規定生產 (RMK00100) . 鍍鋅表面不可有鋅痕、壓痕、凹陷、及刮傷 、應變痕等。 (RMK00100) . 出口鋼捲盤捲後目視不允許有鼓起. (RMK00100) | 訂單:2504DFD062/003 CG2 <生產備註> 事項如下 . 平板類,鍍鋅生產時SKIN PASS & T/L 請依據鍍鋅標準規定生產 (RMK00100) . 鍍鋅表面不可有鋅痕、壓痕、凹陷、及刮傷 、應變痕等。 (RMK00100) . 出口鋼捲盤捲後目視不允許有鼓起. (RMK00100) | 訂單:2504DFD062/003 CC1 <生產備註> 事項如下 . 【分切】限重4~4.9噸，尾切可不依限重允收(勿超過上限4.9噸)。 (RMK-YL_KUNG) . 1.本單若塗裝背面漆一律改為REVERSE COATING 例外訂單如下敘述 (RMK00163) . 2.例外訂單為R字頭超低光澤與PVDF (＞25μ)，背面漆可改 NATURE COATING，但搭配底漆避免遮蓋性不佳 (RMK00163) . ★品檢注意！JIS&CNS 訂單必須每滿50噸一定要再做一次TEST (RMK00259) | 訂單:2504DFD062/003 CC2 <生產備註> 事項如下 . 【分切】限重4~4.9噸，尾切可不依限重允收(勿超過上限4.9噸)。 (RMK-YL_KUNG) . 1.本單若塗裝背面漆一律改為REVERSE COATING 例外訂單如下敘述 (RMK00163) . 2.例外訂單為R字頭超低光澤與PVDF (＞25μ)，背面漆可改 NATURE COATING，但搭配底漆避免遮蓋性不佳 (RMK00163) . ★品檢注意！JIS&CNS 訂單必須每滿50噸一定要再做一次TEST (RMK00259) | 訂單:2504DFD062/003 RCL 無 <生產備註> 事項 | 訂單:2504DFD062/003 CCPK 無 <生產備註> 事項 | 訂單:2504DFD062/003 CGQC 無 <品檢備註> 事項 | 訂單:2504DFD062/003 CCQC <品檢備註> 事項如下 . 【分切】限重4~4.9噸，尾切可不依限重允收(勿超過上限4.9噸)。 (RMK-YL_KUNG) . 1.本單若塗裝背面漆一律改為REVERSE COATING 例外訂單如下敘述 (RMK00163) . 2.例外訂單為R字頭超低光澤與PVDF (＞25μ)，背面漆可改 NATURE COATING，但搭配底漆避免遮蓋性不佳 (RMK00163) . ★品檢注意！JIS&CNS 訂單必須每滿50噸一定要再做一次TEST (RMK00259) | 訂單:2504DFD062/003 TOL 無 <生產備註> 事項 | 【分切】限重4~4.9噸，尾切可不依限重允收(勿超過上限4.9噸)。^^/CC1/CC2/CCQC/ <<.YL_KUNG 2025/04/21 13:58.>> | 訂單 2504DFD062/003 修改記錄如下: 20250418 11:21:51 (22030) 退火碼: >> S1, 用途碼: >> CIA008, 背面標示: >> C844, 訂單背面顏色(五碼): >> BW736, 背面漆膜厚: >> NOM, 背面漆塗漆型式幾塗幾烤: >> 1, 鉻酸鹽: >> Z, 訂單厚度: >> 0.42, 訂單重: >> 15, 重量容許率(下限): >> 10, 重量容許率(上限): >> 10, 訂單寬度: >> 914, 鍍製方式: >> AC, 鋼捲內徑: >> 508, 鋼捲下限重: >> 4, 鋼捲上限重: >> 4.9, 壓花條件碼: >> -, 表面花紋: >> R, 綠色識別碼: >> -, 印刷輥號: >> -, 產品代碼: >> PPGL, 皮膜碼: >> -, 單位別: >> M, 油品種類: >> Z, 塗油量: >> Z, 包裝代碼: >> D2 , 保護膜碼: >> -, 客戶試片取樣數量: >> 0, 客戶試片取樣型式: >> -, 調質碼: >> S, 套筒碼: >> R , 規格: >> CGLCC-20, 製造標準: >> CNS, 表面處理劑種類: >> Z, 表面處理劑塗佈量: >> Z, 伸長率測試: >> N, 硬度測試碼: >> N, 抗拉強度測試: >> N, 降伏強度測試: >> N, 厚度變異: >> -1.2, 訂單正面顏色(五碼): >> 1R96Q, 正面漆膜厚: >> 25, 正面漆塗漆型式幾塗幾烤: >> 2, 修邊碼: >> Y, 重量碼: >> AW, 鋼捲捲向: >> I, 鍍層碼: >> AZ150, | H:厚度偏薄
PPGL | 2504DFD068/001 | 1. 提醒：CNS 第三類保固 PPGL AZ150（含）以上，PPGI Z27 （含）以上 TOP ≧25U , BK 兩層塗裝 (OFP00448)-{.不符.} 2. 再三提醒確認！CNS &JIS 塗裝 PVDF 需要"3類"耐候等級。並注意鍍層或膜厚是否符合.... (OFP00568)-{.不符.} 3. 單捲限重檢核 (原料重:15~20, 分切困難:18.00~20.00, 單捲限重:4.10~4.50)(OFP00031)-{.不符.} | 1. 部分大陸料含B元素超過CNS規範管制，故請原料CNS規範之訂單不要配大陸料 (OFP00684)-{.不符.} | 1. 提醒：CNS 第三類保固 PPGL AZ150（含）以上，PPGI Z27 （含）以上 TOP ≧25U , BK 兩層塗裝 (OFP00448)-{.不符.} 2. 再三提醒確認！CNS &JIS 塗裝 PVDF 需要"3類"耐候等級。並注意鍍層或膜厚是否符合.... (OFP00568)-{.不符.} 3. 饕 2310DFD045 產出暫留過久鋼捲 (OFP00672)-{.不符.} 4. 部分大陸料含B元素超過CNS規範管制，故請原料CNS規範之訂單不要配大陸料 (OFP00684)-{.不符.} | 訂單:2504DFD068/001 CPL <生產備註> 事項如下 . 除HGI/ HGL 訂單邊緣不噴油. 其餘皆側緣噴油 (RMK00285) | 訂單:2504DFD068/001 CR1 <生產備註> 事項如下 . 【成品目標寬度】目標寬度911~916mm (RMK-E_CHIN) . 完軋寬度超出管制值上限≦2mm時,冷軋繼續生產並填寫品質異常通報單給鍍鋅線,以便調整張力與板溫 (RMK00278) | 訂單:2504DFD068/001 CR2 <生產備註> 事項如下 . 【成品目標寬度】目標寬度911~916mm (RMK-E_CHIN) . 完軋寬度超出管制值上限≦2mm時,冷軋繼續生產並填寫品質異常通報單給鍍鋅線,以便調整張力與板溫 (RMK00278) | 訂單:2504DFD068/001 CG1 <生產備註> 事項如下 . 【成品目標寬度】目標寬度911~916mm (RMK-E_CHIN) . 平板類,鍍鋅生產時SKIN PASS & T/L 請依據鍍鋅標準規定生產 (RMK00100) . 鍍鋅表面不可有鋅痕、壓痕、凹陷、及刮傷 、應變痕等。 (RMK00100) . 出口鋼捲盤捲後目視不允許有鼓起. (RMK00100) | 訂單:2504DFD068/001 CG2 <生產備註> 事項如下 . 【成品目標寬度】目標寬度911~916mm (RMK-E_CHIN) . 平板類,鍍鋅生產時SKIN PASS & T/L 請依據鍍鋅標準規定生產 (RMK00100) . 鍍鋅表面不可有鋅痕、壓痕、凹陷、及刮傷 、應變痕等。 (RMK00100) . 出口鋼捲盤捲後目視不允許有鼓起. (RMK00100) | 訂單:2504DFD068/001 CC1 <生產備註> 事項如下 . 【分切】郁潔曰：限重4.1~4.5噸，請平均分4切！平均四切可能會超出4.5噸，因此以PP與營業確認後為主 (RMK-E_CHIN) . 【成品目標寬度】目標寬度911~916mm (RMK-E_CHIN) . 1.本單若塗裝背面漆一律改為REVERSE COATING 例外訂單如下敘述 (RMK00163) . 2.例外訂單為R字頭超低光澤與PVDF (＞25μ)，背面漆可改 NATURE COATING，但搭配底漆避免遮蓋性不佳 (RMK00163) . ★品檢注意！JIS&CNS 訂單必須每滿50噸一定要再做一次TEST (RMK00259) . 1.有客戶要下CNS第3類,以下備註麻煩CCP與TSD遵循,謝謝! (RMK00394) . 1.1.面漆塗佈量務必>=90%（如果背面用面漆也一樣） (RMK00394) . 1.2.務必留30cm*全寬試片1片,供實驗室委託確認SST與QUV性能。並於試片上註明"SST 2000HRS、QUV 1500HRS" (RMK00394) . 【PMT】本單面漆為"PVDF"，經會議決議需量測板溫並記錄之。每一張排程需量測一次否則追究責任 (RMK00503) . 【抽氣量】白色系在CC1生產時,FINISH抽氣量請設定250,如生產中發生色差b值異常升高,請股長再加大抽氣量因應 (RMK00560) | 訂單:2504DFD068/001 CC2 <生產備註> 事項如下 . 【分切】郁潔曰：限重4.1~4.5噸，請平均分4切！平均四切可能會超出4.5噸，因此以PP與營業確認後為主 (RMK-E_CHIN) . 【成品目標寬度】目標寬度911~916mm (RMK-E_CHIN) . 1.本單若塗裝背面漆一律改為REVERSE COATING 例外訂單如下敘述 (RMK00163) . 2.例外訂單為R字頭超低光澤與PVDF (＞25μ)，背面漆可改 NATURE COATING，但搭配底漆避免遮蓋性不佳 (RMK00163) . ★品檢注意！JIS&CNS 訂單必須每滿50噸一定要再做一次TEST (RMK00259) . 1.有客戶要下CNS第3類,以下備註麻煩CCP與TSD遵循,謝謝! (RMK00394) . 1.1.面漆塗佈量務必>=90%（如果背面用面漆也一樣） (RMK00394) . 1.2.務必留30cm*全寬試片1片,供實驗室委託確認SST與QUV性能。並於試片上註明"SST 2000HRS、QUV 1500HRS" (RMK00394) . 【PMT】本單面漆為"PVDF"，經會議決議需量測板溫並記錄之。每一張排程需量測一次否則追究責任 (RMK00503) . 【抽氣量】白色系在CC1生產時,FINISH抽氣量請設定250,如生產中發生色差b值異常升高,請股長再加大抽氣量因應 (RMK00560) | 訂單:2504DFD068/001 RCL 無 <生產備註> 事項 | 訂單:2504DFD068/001 CCPK 無 <生產備註> 事項 | 訂單:2504DFD068/001 CGQC <品檢備註> 事項如下 . 【成品目標寬度】目標寬度911~916mm (RMK-E_CHIN) | 訂單:2504DFD068/001 CCQC <品檢備註> 事項如下 . 【分切】郁潔曰：限重4.1~4.5噸，請平均分4切！平均四切可能會超出4.5噸，因此以PP與營業確認後為主 (RMK-E_CHIN) . 【成品目標寬度】目標寬度911~916mm (RMK-E_CHIN) . 1.本單若塗裝背面漆一律改為REVERSE COATING 例外訂單如下敘述 (RMK00163) . 2.例外訂單為R字頭超低光澤與PVDF (＞25μ)，背面漆可改 NATURE COATING，但搭配底漆避免遮蓋性不佳 (RMK00163) . ★品檢注意！JIS&CNS 訂單必須每滿50噸一定要再做一次TEST (RMK00259) . 1.有客戶要下CNS第3類,以下備註麻煩CCP與TSD遵循,謝謝! (RMK00394) . 1.1.面漆塗佈量務必>=90%（如果背面用面漆也一樣） (RMK00394) . 1.2.務必留30cm*全寬試片1片,供實驗室委託確認SST與QUV性能。並於試片上註明"SST 2000HRS、QUV 1500HRS" (RMK00394) . 【PMT】本單面漆為"PVDF"，經會議決議需量測板溫並記錄之。每一張排程需量測一次否則追究責任 (RMK00503) | 訂單:2504DFD068/001 TOL 無 <生產備註> 事項 | 【成品目標寬度】目標寬度911~916mm^^/CR1/CR2/CG1/CG2/CC1/CC2/CGQC/CCQC/ <<.E_CHIN 2025/04/16 13:51.>> 【分切】郁潔曰：限重4.1~4.5噸，請平均分4切！平均四切可能會超出4.5噸，因此以PP與營業確認後為主^^/CC1/CC2/CCQC/ <<.E_CHIN 2025/04/16 13:55.>> | 訂單 2504DFD068/001 修改記錄如下: 20250414 14:03:11 (22030) 退火碼: >> S1, 用途碼: >> CIA008, 背面標示: >> C815, 訂單背面顏色(五碼): >> BW73Y, 背面漆膜厚: >> 12.5, 背面漆塗漆型式幾塗幾烤: >> 2, 鉻酸鹽: >> Z, 訂單厚度: >> 0.576, 訂單重: >> 20, 重量容許率(下限): >> 10, 重量容許率(上限): >> 10, 訂單寬度: >> 914, 鍍製方式: >> BC, 鋼捲內徑: >> 508, 鋼捲下限重: >> 3.5, 鋼捲上限重: >> 4, 壓花條件碼: >> -, 表面花紋: >> R, GL鋅花要求下限: >> -, GL鋅花要求上限: >> -, 綠色識別碼: >> -, 印刷輥號: >> -, 產品代碼: >> PPGL, 皮膜碼: >> -, 單位別: >> M, 油品種類: >> Z, 塗油量: >> Z, 包裝代碼: >> D2 , 保護膜碼: >> -, 客戶試片取樣型式: >> -, 調質碼: >> S, 套筒碼: >> R , 規格: >> CGLC400-30, 製造標準: >> CNS, 表面處理劑種類: >> Z, 表面處理劑塗佈量: >> Z, 伸長率測試: >> N, 硬度測試碼: >> N, 抗拉強度測試: >> N, 降伏強度測試: >> N, 訂單正面顏色(五碼): >> FW276, 正面漆膜厚: >> 25, 正面漆塗漆型式幾塗幾烤: >> 2, 修邊碼: >> Y, 重量碼: >> AW, 鋼捲捲向: >> O, 鍍層碼: >> AZ150, 20250414 17:03:23 (22030) 訂單寬度: 914 >> 911, 鋼捲下限重: 3.5 >> 4.1, 鋼捲上限重: 4 >> 4.5, | *: | [訂單訊息通知] 2025/04/16 上午 11:38:20 *** (張芬芬 >> 通知 >> Seren Lin, Winnie Chang, Emily Hong, Edwy Chin, Sherry Shan, YuLung Kung, Y.L. Liu, Julian Liu, Sony Su, YunTung Li) 訊息 : 有指定原鋼鋼號 1347069 , 重量17180KG 請留意 [訂單訊息通知] 2025/04/16 下午 01:54:14 *** (秦大維 >> 通知 >> Seren Lin) 訊息 : 限重4.1~4.5噸，請平均分4切！依HR重量當平均四切可能會超出4.5噸... [訂單訊息通知] 2025/04/16 下午 03:23:03 *** (林郁潔 >> 通知 >> Edwy Chin, YuLung Kung) 訊息 : 確認請以4切為主做分切
PPGL | 2504DFD069/001 |  | 1. 因機械性質與加工成型問題, HRD3材質其軋延率需≧70% (OFP00143)-{.不符.} | 1. 因機械性質與加工成型問題, HRD3材質其軋延率需≧70% (OFP00143)-{.不符.} 2. DQ 料針對 JIS CNS SYSCO 底材規格請重算重抓提醒 (OFP00346)-{.不符.} 3. DQ CR1修邊寬度+10MM,CR2修邊寬度+9MM (OFP00681)-{.不符.} | 訂單:2504DFD069/001 CPL <生產備註> 事項如下 . 此規格為 HRD3/HRD3N 熱軋原料,請 CPL 注意修邊狀況. (RMK00042) . 請CPL確認修邊寬度, 如超過熱軋寬度則降速生產, 以防止板偏殘剪與局部未修邊. (RMK00189) . 除HGI/ HGL 訂單邊緣不噴油. 其餘皆側緣噴油 (RMK00285) . HRD3系列材質(HRD3M, HRD3N等)，請CPL出口協助取板，每張排程取1片(30公分x全寬)-搭接鋼捲除外，謝謝! (RMK00582) | 訂單:2504DFD069/001 CR1 <生產備註> 事項如下 . 生產材質為DQ料,MILL可生產為小邊波, 但CGL不接受大邊波與中波.-請注意! (RMK00042) . DQ 產品 冷軋產出寬度 , 超寬 ≦ 3 mm 時請寫品質通報單後放行 (RMK00042) . 冷軋鋼捲內圈請以薄板內圈捲取模式捲取, 避免完軋後鋼捲凹陷. (RMK00298) . 軋延 DQ 材質鋼捲時，每 PASS 線速度最大 600 mpm (降低邊緣鋸齒狀程度) (RMK00385) | 訂單:2504DFD069/001 CR2 <生產備註> 事項如下 . 生產材質為DQ料,MILL可生產為小邊波, 但CGL不接受大邊波與中波.-請注意! (RMK00042) . DQ 產品 冷軋產出寬度 , 超寬 ≦ 3 mm 時請寫品質通報單後放行 (RMK00042) . 冷軋鋼捲內圈請以薄板內圈捲取模式捲取, 避免完軋後鋼捲凹陷. (RMK00298) . 軋延 DQ 材質鋼捲時，每 PASS 線速度最大 600 mpm (降低邊緣鋸齒狀程度) (RMK00385) | 訂單:2504DFD069/001 CG1 <生產備註> 事項如下 . 平板類,鍍鋅生產時SKIN PASS & T/L 請依據鍍鋅標準規定生產 (RMK00100) . 鍍鋅表面不可有鋅痕、壓痕、凹陷、及刮傷 、應變痕等。 (RMK00100) . 出口鋼捲盤捲後目視不允許有鼓起. (RMK00100) . 瓦形屋頂用 注意鍍層控制範圍：min=標準值，Max=標準值+30 (RMK00103) . 因成形性需求故鍍層量有上限管制，排程變換前後一顆分切請U3暫留，待產線確認鍍層量後再行處置。 (RMK00103) | 訂單:2504DFD069/001 CG2 <生產備註> 事項如下 . 平板類,鍍鋅生產時SKIN PASS & T/L 請依據鍍鋅標準規定生產 (RMK00100) . 鍍鋅表面不可有鋅痕、壓痕、凹陷、及刮傷 、應變痕等。 (RMK00100) . 出口鋼捲盤捲後目視不允許有鼓起. (RMK00100) . 瓦形屋頂用 注意鍍層控制範圍：min=標準值，Max=標準值+30 (RMK00103) . 因成形性需求故鍍層量有上限管制，排程變換前後一顆分切請U3暫留，待產線確認鍍層量後再行處置。 (RMK00103) | 訂單:2504DFD069/001 CC1 <生產備註> 事項如下 . 若冷軋厚度≦0.3MM,且未加鋼套筒,請出口主操加貼"請勿堆疊"標籤 (RMK00070) . 超低光澤產品,色差計塗佈量依據5+20U為基準。RYF89 以5+22U為基準。 (RMK00103) . 請出口人員貼上"請勿堆疊"紅色標簽. (RMK00103) . R字頭色碼因色差對膜厚極其敏感，MASS目標102%~115%之間. (RMK00103) . R字頭色碼塗佈量須在20U以上,不然會有白色點狀(繩紋),已被客戶訴賠. (RMK00103) . 捲起單位張力請加大至 5.5（有另行備註要求張力設定時，依另行備註需求設定）） (RMK00103) . 1.本單若塗裝背面漆一律改為REVERSE COATING 例外訂單如下敘述 (RMK00163) . 2.例外訂單為R字頭超低光澤與PVDF (＞25μ)，背面漆可改 NATURE COATING，但搭配底漆避免遮蓋性不佳 (RMK00163) . ★品檢注意！JIS&CNS 訂單必須每滿50噸一定要再做一次TEST (RMK00259) . 2015年發生過訴賠。請出口使用鋼套桶前請檢查焊接處，以免捲取後產生折痕 (RMK00381) | 訂單:2504DFD069/001 CC2 <生產備註> 事項如下 . 若冷軋厚度≦0.3MM,且未加鋼套筒,請出口主操加貼"請勿堆疊"標籤 (RMK00070) . 超低光澤產品,色差計塗佈量依據5+20U為基準。RYF89 以5+22U為基準。 (RMK00103) . 請出口人員貼上"請勿堆疊"紅色標簽. (RMK00103) . R字頭色碼因色差對膜厚極其敏感，MASS目標102%~115%之間. (RMK00103) . R字頭色碼塗佈量須在20U以上,不然會有白色點狀(繩紋),已被客戶訴賠. (RMK00103) . 1.本單若塗裝背面漆一律改為REVERSE COATING 例外訂單如下敘述 (RMK00163) . 2.例外訂單為R字頭超低光澤與PVDF (＞25μ)，背面漆可改 NATURE COATING，但搭配底漆避免遮蓋性不佳 (RMK00163) . ★品檢注意！JIS&CNS 訂單必須每滿50噸一定要再做一次TEST (RMK00259) . 2015年發生過訴賠。請出口使用鋼套桶前請檢查焊接處，以免捲取後產生折痕 (RMK00381) | 訂單:2504DFD069/001 RCL <生產備註> 事項如下 . 冷軋鋼捲內圈請以薄板內圈捲取模式捲取, 避免完軋後鋼捲凹陷. (RMK00298) | 訂單:2504DFD069/001 CCPK 無 <生產備註> 事項 | 訂單:2504DFD069/001 CGQC <品檢備註> 事項如下 . 瓦形屋頂用 注意鍍層控制範圍：min=標準值，Max=標準值+30 (RMK00103) | 訂單:2504DFD069/001 CCQC <品檢備註> 事項如下 . 超低光澤產品,色差計塗佈量依據5+20U為基準。RYF89 以5+22U為基準。 (RMK00103) . R字頭色碼因色差對膜厚極其敏感，MASS目標102%~115%之間. (RMK00103) . 1.本單若塗裝背面漆一律改為REVERSE COATING 例外訂單如下敘述 (RMK00163) . 2.例外訂單為R字頭超低光澤與PVDF (＞25μ)，背面漆可改 NATURE COATING，但搭配底漆避免遮蓋性不佳 (RMK00163) . ★品檢注意！JIS&CNS 訂單必須每滿50噸一定要再做一次TEST (RMK00259) | 訂單:2504DFD069/001 TOL 無 <生產備註> 事項 |  | 訂單 2504DFD069/001 修改記錄如下: 20250414 16:46:55 (24025) 退火碼: >> D3, 用途碼: >> CIA008, 背面標示: >> C844, 訂單背面顏色(五碼): >> BW73N, 背面漆膜厚: >> NOM, 背面漆塗漆型式幾塗幾烤: >> 2, 鉻酸鹽: >> Z, 訂單厚度: >> 0.286, 訂單重: >> 20, 重量容許率(下限): >> 10, 重量容許率(上限): >> 10, 訂單寬度: >> 1003, 鍍製方式: >> BC, 鋼捲內徑: >> 508, 鋼捲下限重: >> 3, 鋼捲上限重: >> 5, 壓花條件碼: >> -, 表面花紋: >> R, 綠色識別碼: >> -, 印刷輥號: >> -, 產品代碼: >> PPGL, 皮膜碼: >> -, 單位別: >> M, 油品種類: >> Z, 塗油量: >> Z, 包裝代碼: >> D2 , 保護膜碼: >> -, 客戶試片取樣型式: >> -, 調質碼: >> S, 套筒碼: >> S , 規格: >> CGLCD-20, 製造標準: >> CNS, 表面處理劑種類: >> Z, 表面處理劑塗佈量: >> Z, 伸長率測試: >> N, 硬度測試碼: >> N, 抗拉強度測試: >> N, 降伏強度測試: >> N, 厚度變異: >> 0, 訂單正面顏色(五碼): >> RBF5P, 正面漆膜厚: >> 25, 正面漆塗漆型式幾塗幾烤: >> 2, 修邊碼: >> Y, 重量碼: >> AW, 鋼捲捲向: >> I, 鍍層碼: >> AZ150, | *: | [訂單訊息通知] 2025/04/17 下午 12:45:54 *** (張芬芬 >> 通知 >> Lynn Hsu, Winnie Chang, Emily Hong, Edwy Chin, Sherry Shan, YuLung Kung, Y.L. Liu, Julian Liu, Sony Su, YunTung Li) 訊息 : 中鋼交期估 5/20
PPGL | 2504DFD073/001 |  | 1. 部分大陸料含B元素超過CNS規範管制，故請原料CNS規範之訂單不要配大陸料 (OFP00684)-{.不符.} | 1. 訂單若有厚度變異，冷軋厚度公差比照烤漆計算公式 , 但最小為 1/2 公差做設定 (OFP00254)-{.不符.} 2. "偏薄要求訂單" 鍍後厚度減 鍍後厚度下限需大於 0.02 MM,以免發生厚度不足狀況 (OFP00369)-{.不符.} 3. 部分大陸料含B元素超過CNS規範管制，故請原料CNS規範之訂單不要配大陸料 (OFP00684)-{.不符.} | 訂單:2504DFD073/001 CPL <生產備註> 事項如下 . 除HGI/ HGL 訂單邊緣不噴油. 其餘皆側緣噴油 (RMK00285) | 訂單:2504DFD073/001 CR1 <生產備註> 事項如下 . 完軋寬度超出管制值上限≦2mm時,冷軋繼續生產並填寫品質異常通報單給鍍鋅線,以便調整張力與板溫 (RMK00278) | 訂單:2504DFD073/001 CR2 <生產備註> 事項如下 . 完軋寬度超出管制值上限≦2mm時,冷軋繼續生產並填寫品質異常通報單給鍍鋅線,以便調整張力與板溫 (RMK00278) | 訂單:2504DFD073/001 CG1 <生產備註> 事項如下 . 平板類,鍍鋅生產時SKIN PASS & T/L 請依據鍍鋅標準規定生產 (RMK00100) . 鍍鋅表面不可有鋅痕、壓痕、凹陷、及刮傷 、應變痕等。 (RMK00100) . 出口鋼捲盤捲後目視不允許有鼓起. (RMK00100) | 訂單:2504DFD073/001 CG2 <生產備註> 事項如下 . 平板類,鍍鋅生產時SKIN PASS & T/L 請依據鍍鋅標準規定生產 (RMK00100) . 鍍鋅表面不可有鋅痕、壓痕、凹陷、及刮傷 、應變痕等。 (RMK00100) . 出口鋼捲盤捲後目視不允許有鼓起. (RMK00100) | 訂單:2504DFD073/001 CC1 <生產備註> 事項如下 . 1.本單若塗裝背面漆一律改為REVERSE COATING 例外訂單如下敘述 (RMK00163) . 2.例外訂單為R字頭超低光澤與PVDF (＞25μ)，背面漆可改 NATURE COATING，但搭配底漆避免遮蓋性不佳 (RMK00163) . ★品檢注意！JIS&CNS 訂單必須每滿50噸一定要再做一次TEST (RMK00259) . 【抽氣量】白色系在CC1生產時,FINISH抽氣量請設定250,如生產中發生色差b值異常升高,請股長再加大抽氣量因應 (RMK00560) | 訂單:2504DFD073/001 CC2 <生產備註> 事項如下 . 1.本單若塗裝背面漆一律改為REVERSE COATING 例外訂單如下敘述 (RMK00163) . 2.例外訂單為R字頭超低光澤與PVDF (＞25μ)，背面漆可改 NATURE COATING，但搭配底漆避免遮蓋性不佳 (RMK00163) . ★品檢注意！JIS&CNS 訂單必須每滿50噸一定要再做一次TEST (RMK00259) . 【抽氣量】白色系在CC1生產時,FINISH抽氣量請設定250,如生產中發生色差b值異常升高,請股長再加大抽氣量因應 (RMK00560) | 訂單:2504DFD073/001 RCL 無 <生產備註> 事項 | 訂單:2504DFD073/001 CCPK 無 <生產備註> 事項 | 訂單:2504DFD073/001 CGQC 無 <品檢備註> 事項 | 訂單:2504DFD073/001 CCQC <品檢備註> 事項如下 . 1.本單若塗裝背面漆一律改為REVERSE COATING 例外訂單如下敘述 (RMK00163) . 2.例外訂單為R字頭超低光澤與PVDF (＞25μ)，背面漆可改 NATURE COATING，但搭配底漆避免遮蓋性不佳 (RMK00163) . ★品檢注意！JIS&CNS 訂單必須每滿50噸一定要再做一次TEST (RMK00259) | 訂單:2504DFD073/001 TOL 無 <生產備註> 事項 |  | 訂單 2504DFD073/001 修改記錄如下: 20250415 17:07:08 (93025) 退火碼: >> S1, 用途碼: >> CIA008, 背面標示: >> C814, 訂單背面顏色(五碼): >> BW73Y, 背面漆膜厚: >> 12.5, 背面漆塗漆型式幾塗幾烤: >> 2, 鉻酸鹽: >> Z, 訂單厚度: >> 0.52, 訂單重: >> 66, 重量容許率(下限): >> 10, 重量容許率(上限): >> 10, 訂單寬度: >> 1219, 鍍製方式: >> AC, 鋼捲內徑: >> 508, 鋼捲下限重: >> 3, 鋼捲上限重: >> 5, 壓花條件碼: >> -, 表面花紋: >> R, GL鋅花要求下限: >> -, GL鋅花要求上限: >> -, 綠色識別碼: >> -, 印刷輥號: >> -, 產品代碼: >> PPGL, 皮膜碼: >> -, 單位別: >> M, 油品種類: >> Z, 塗油量: >> Z, 包裝代碼: >> D2 , 保護膜碼: >> -, 客戶試片取樣型式: >> -, 調質碼: >> S, 套筒碼: >> R , 規格: >> CGLC400-20, 製造標準: >> CNS, 表面處理劑種類: >> Z, 表面處理劑塗佈量: >> Z, 伸長率測試: >> N, 硬度測試碼: >> N, 抗拉強度測試: >> N, 降伏強度測試: >> N, 厚度變異: >> -1.4, 訂單正面顏色(五碼): >> SW336, 正面漆膜厚: >> 25, 正面漆塗漆型式幾塗幾烤: >> 2, 修邊碼: >> Y, 重量碼: >> AW, 鋼捲捲向: >> I, 鍍層碼: >> AZ150, 20250415 17:07:42 (93025) 訂單重: 66 >> 25, | H:厚度偏薄
PPGL | 2504DFD073/002 |  | 1. 部分大陸料含B元素超過CNS規範管制，故請原料CNS規範之訂單不要配大陸料 (OFP00684)-{.不符.} | 1. 訂單若有厚度變異，冷軋厚度公差比照烤漆計算公式 , 但最小為 1/2 公差做設定 (OFP00254)-{.不符.} 2. "偏薄要求訂單" 鍍後厚度減 鍍後厚度下限需大於 0.02 MM,以免發生厚度不足狀況 (OFP00369)-{.不符.} 3. 部分大陸料含B元素超過CNS規範管制，故請原料CNS規範之訂單不要配大陸料 (OFP00684)-{.不符.} | 訂單:2504DFD073/002 CPL <生產備註> 事項如下 . 除HGI/ HGL 訂單邊緣不噴油. 其餘皆側緣噴油 (RMK00285) | 訂單:2504DFD073/002 CR1 <生產備註> 事項如下 . 完軋寬度超出管制值上限≦2mm時,冷軋繼續生產並填寫品質異常通報單給鍍鋅線,以便調整張力與板溫 (RMK00278) | 訂單:2504DFD073/002 CR2 <生產備註> 事項如下 . 完軋寬度超出管制值上限≦2mm時,冷軋繼續生產並填寫品質異常通報單給鍍鋅線,以便調整張力與板溫 (RMK00278) | 訂單:2504DFD073/002 CG1 <生產備註> 事項如下 . 平板類,鍍鋅生產時SKIN PASS & T/L 請依據鍍鋅標準規定生產 (RMK00100) . 鍍鋅表面不可有鋅痕、壓痕、凹陷、及刮傷 、應變痕等。 (RMK00100) . 出口鋼捲盤捲後目視不允許有鼓起. (RMK00100) | 訂單:2504DFD073/002 CG2 <生產備註> 事項如下 . 平板類,鍍鋅生產時SKIN PASS & T/L 請依據鍍鋅標準規定生產 (RMK00100) . 鍍鋅表面不可有鋅痕、壓痕、凹陷、及刮傷 、應變痕等。 (RMK00100) . 出口鋼捲盤捲後目視不允許有鼓起. (RMK00100) | 訂單:2504DFD073/002 CC1 <生產備註> 事項如下 . 1.本單若塗裝背面漆一律改為REVERSE COATING 例外訂單如下敘述 (RMK00163) . 2.例外訂單為R字頭超低光澤與PVDF (＞25μ)，背面漆可改 NATURE COATING，但搭配底漆避免遮蓋性不佳 (RMK00163) . ★品檢注意！JIS&CNS 訂單必須每滿50噸一定要再做一次TEST (RMK00259) . 【抽氣量】白色系在CC1生產時,FINISH抽氣量請設定250,如生產中發生色差b值異常升高,請股長再加大抽氣量因應 (RMK00560) | 訂單:2504DFD073/002 CC2 <生產備註> 事項如下 . 1.本單若塗裝背面漆一律改為REVERSE COATING 例外訂單如下敘述 (RMK00163) . 2.例外訂單為R字頭超低光澤與PVDF (＞25μ)，背面漆可改 NATURE COATING，但搭配底漆避免遮蓋性不佳 (RMK00163) . ★品檢注意！JIS&CNS 訂單必須每滿50噸一定要再做一次TEST (RMK00259) . 【抽氣量】白色系在CC1生產時,FINISH抽氣量請設定250,如生產中發生色差b值異常升高,請股長再加大抽氣量因應 (RMK00560) | 訂單:2504DFD073/002 RCL 無 <生產備註> 事項 | 訂單:2504DFD073/002 CCPK 無 <生產備註> 事項 | 訂單:2504DFD073/002 CGQC 無 <品檢備註> 事項 | 訂單:2504DFD073/002 CCQC <品檢備註> 事項如下 . 1.本單若塗裝背面漆一律改為REVERSE COATING 例外訂單如下敘述 (RMK00163) . 2.例外訂單為R字頭超低光澤與PVDF (＞25μ)，背面漆可改 NATURE COATING，但搭配底漆避免遮蓋性不佳 (RMK00163) . ★品檢注意！JIS&CNS 訂單必須每滿50噸一定要再做一次TEST (RMK00259) | 訂單:2504DFD073/002 TOL 無 <生產備註> 事項 |  | 訂單 2504DFD073/002 修改記錄如下: 20250415 17:08:04 (93025) 退火碼: >> S1, 用途碼: >> CIA008, 背面標示: >> C814, 訂單背面顏色(五碼): >> BW73Y, 背面漆膜厚: >> 12.5, 背面漆塗漆型式幾塗幾烤: >> 2, 鉻酸鹽: >> Z, 訂單厚度: >> 0.52, 訂單重: >> 20, 重量容許率(下限): >> 10, 重量容許率(上限): >> 10, 訂單寬度: >> 914, 鍍製方式: >> AC, 鋼捲內徑: >> 508, 鋼捲下限重: >> 3, 鋼捲上限重: >> 5, 壓花條件碼: >> -, 表面花紋: >> R, GL鋅花要求下限: >> -, GL鋅花要求上限: >> -, 綠色識別碼: >> -, 印刷輥號: >> -, 產品代碼: >> PPGL, 皮膜碼: >> -, 單位別: >> M, 油品種類: >> Z, 塗油量: >> Z, 包裝代碼: >> D2 , 保護膜碼: >> -, 客戶試片取樣型式: >> -, 調質碼: >> S, 套筒碼: >> R , 規格: >> CGLC400-20, 製造標準: >> CNS, 表面處理劑種類: >> Z, 表面處理劑塗佈量: >> Z, 伸長率測試: >> N, 硬度測試碼: >> N, 抗拉強度測試: >> N, 降伏強度測試: >> N, 厚度變異: >> -1.4, 訂單正面顏色(五碼): >> SW336, 正面漆膜厚: >> 25, 正面漆塗漆型式幾塗幾烤: >> 2, 修邊碼: >> Y, 重量碼: >> AW, 鋼捲捲向: >> I, 鍍層碼: >> AZ150, | H:厚度偏薄
PPGL | 2504DFD074/001 |  | 1. 部分大陸料含B元素超過CNS規範管制，故請原料CNS規範之訂單不要配大陸料 (OFP00684)-{.不符.} | 1. 訂單若有厚度變異，冷軋厚度公差比照烤漆計算公式 , 但最小為 1/2 公差做設定 (OFP00254)-{.不符.} 2. "偏薄要求訂單" 鍍後厚度減 鍍後厚度下限需大於 0.02 MM,以免發生厚度不足狀況 (OFP00369)-{.不符.} 3. 部分大陸料含B元素超過CNS規範管制，故請原料CNS規範之訂單不要配大陸料 (OFP00684)-{.不符.} | 訂單:2504DFD074/001 CPL <生產備註> 事項如下 . 除HGI/ HGL 訂單邊緣不噴油. 其餘皆側緣噴油 (RMK00285) | 訂單:2504DFD074/001 CR1 <生產備註> 事項如下 . 完軋寬度超出管制值上限≦2mm時,冷軋繼續生產並填寫品質異常通報單給鍍鋅線,以便調整張力與板溫 (RMK00278) | 訂單:2504DFD074/001 CR2 <生產備註> 事項如下 . 完軋寬度超出管制值上限≦2mm時,冷軋繼續生產並填寫品質異常通報單給鍍鋅線,以便調整張力與板溫 (RMK00278) | 訂單:2504DFD074/001 CG1 <生產備註> 事項如下 . 平板類,鍍鋅生產時SKIN PASS & T/L 請依據鍍鋅標準規定生產 (RMK00100) . 鍍鋅表面不可有鋅痕、壓痕、凹陷、及刮傷 、應變痕等。 (RMK00100) . 出口鋼捲盤捲後目視不允許有鼓起. (RMK00100) | 訂單:2504DFD074/001 CG2 <生產備註> 事項如下 . 平板類,鍍鋅生產時SKIN PASS & T/L 請依據鍍鋅標準規定生產 (RMK00100) . 鍍鋅表面不可有鋅痕、壓痕、凹陷、及刮傷 、應變痕等。 (RMK00100) . 出口鋼捲盤捲後目視不允許有鼓起. (RMK00100) | 訂單:2504DFD074/001 CC1 <生產備註> 事項如下 . 1.本單若塗裝背面漆一律改為REVERSE COATING 例外訂單如下敘述 (RMK00163) . 2.例外訂單為R字頭超低光澤與PVDF (＞25μ)，背面漆可改 NATURE COATING，但搭配底漆避免遮蓋性不佳 (RMK00163) . ★品檢注意！JIS&CNS 訂單必須每滿50噸一定要再做一次TEST (RMK00259) . 【抽氣量】白色系在CC1生產時,FINISH抽氣量請設定250,如生產中發生色差b值異常升高,請股長再加大抽氣量因應 (RMK00560) | 訂單:2504DFD074/001 CC2 <生產備註> 事項如下 . 1.本單若塗裝背面漆一律改為REVERSE COATING 例外訂單如下敘述 (RMK00163) . 2.例外訂單為R字頭超低光澤與PVDF (＞25μ)，背面漆可改 NATURE COATING，但搭配底漆避免遮蓋性不佳 (RMK00163) . ★品檢注意！JIS&CNS 訂單必須每滿50噸一定要再做一次TEST (RMK00259) . 【抽氣量】白色系在CC1生產時,FINISH抽氣量請設定250,如生產中發生色差b值異常升高,請股長再加大抽氣量因應 (RMK00560) | 訂單:2504DFD074/001 RCL 無 <生產備註> 事項 | 訂單:2504DFD074/001 CCPK 無 <生產備註> 事項 | 訂單:2504DFD074/001 CGQC 無 <品檢備註> 事項 | 訂單:2504DFD074/001 CCQC <品檢備註> 事項如下 . 1.本單若塗裝背面漆一律改為REVERSE COATING 例外訂單如下敘述 (RMK00163) . 2.例外訂單為R字頭超低光澤與PVDF (＞25μ)，背面漆可改 NATURE COATING，但搭配底漆避免遮蓋性不佳 (RMK00163) . ★品檢注意！JIS&CNS 訂單必須每滿50噸一定要再做一次TEST (RMK00259) | 訂單:2504DFD074/001 TOL 無 <生產備註> 事項 |  | 訂單 2504DFD074/001 修改記錄如下: 20250415 17:06:15 (21003) 退火碼: >> S1, 用途碼: >> CIA008, 背面標示: >> C814, 訂單背面顏色(五碼): >> BW73Y, 背面漆膜厚: >> 12.5, 背面漆塗漆型式幾塗幾烤: >> 2, 鉻酸鹽: >> Z, 訂單厚度: >> 0.52, 訂單重: >> 40, 重量容許率(下限): >> 10, 重量容許率(上限): >> 10, 訂單寬度: >> 914, 鍍製方式: >> AC, 鋼捲內徑: >> 508, 鋼捲下限重: >> 3, 鋼捲上限重: >> 5, 壓花條件碼: >> -, 表面花紋: >> R, 綠色識別碼: >> -, 印刷輥號: >> -, 產品代碼: >> PPGL, 皮膜碼: >> -, 單位別: >> M, 油品種類: >> Z, 塗油量: >> Z, 包裝代碼: >> D2 , 保護膜碼: >> -, 客戶試片取樣型式: >> -, 調質碼: >> S, 套筒碼: >> R , 規格: >> CGLCC-20, 製造標準: >> CNS, 表面處理劑種類: >> Z, 表面處理劑塗佈量: >> Z, 伸長率測試: >> N, 硬度測試碼: >> N, 抗拉強度測試: >> N, 降伏強度測試: >> N, 厚度變異: >> -1.4, 訂單正面顏色(五碼): >> SW186, 正面漆膜厚: >> 25, 正面漆塗漆型式幾塗幾烤: >> 2, 修邊碼: >> Y, 重量碼: >> AW, 鋼捲捲向: >> I, 鍍層碼: >> AZ150, 20250416 08:49:07 (21003) 規格: CGLCC-20 >> CGLC400-20, | H:厚度偏薄
PPGL | 2504DFD074/002 |  | 1. 部分大陸料含B元素超過CNS規範管制，故請原料CNS規範之訂單不要配大陸料 (OFP00684)-{.不符.} | 1. 訂單若有厚度變異，冷軋厚度公差比照烤漆計算公式 , 但最小為 1/2 公差做設定 (OFP00254)-{.不符.} 2. "偏薄要求訂單" 鍍後厚度減 鍍後厚度下限需大於 0.02 MM,以免發生厚度不足狀況 (OFP00369)-{.不符.} 3. 部分大陸料含B元素超過CNS規範管制，故請原料CNS規範之訂單不要配大陸料 (OFP00684)-{.不符.} | 訂單:2504DFD074/002 CPL <生產備註> 事項如下 . 除HGI/ HGL 訂單邊緣不噴油. 其餘皆側緣噴油 (RMK00285) | 訂單:2504DFD074/002 CR1 無 <生產備註> 事項 | 訂單:2504DFD074/002 CR2 無 <生產備註> 事項 | 訂單:2504DFD074/002 CG1 <生產備註> 事項如下 . 平板類,鍍鋅生產時SKIN PASS & T/L 請依據鍍鋅標準規定生產 (RMK00100) . 鍍鋅表面不可有鋅痕、壓痕、凹陷、及刮傷 、應變痕等。 (RMK00100) . 出口鋼捲盤捲後目視不允許有鼓起. (RMK00100) | 訂單:2504DFD074/002 CG2 <生產備註> 事項如下 . 平板類,鍍鋅生產時SKIN PASS & T/L 請依據鍍鋅標準規定生產 (RMK00100) . 鍍鋅表面不可有鋅痕、壓痕、凹陷、及刮傷 、應變痕等。 (RMK00100) . 出口鋼捲盤捲後目視不允許有鼓起. (RMK00100) | 訂單:2504DFD074/002 CC1 <生產備註> 事項如下 . 1.本單若塗裝背面漆一律改為REVERSE COATING 例外訂單如下敘述 (RMK00163) . 2.例外訂單為R字頭超低光澤與PVDF (＞25μ)，背面漆可改 NATURE COATING，但搭配底漆避免遮蓋性不佳 (RMK00163) . ★品檢注意！JIS&CNS 訂單必須每滿50噸一定要再做一次TEST (RMK00259) | 訂單:2504DFD074/002 CC2 <生產備註> 事項如下 . 1.本單若塗裝背面漆一律改為REVERSE COATING 例外訂單如下敘述 (RMK00163) . 2.例外訂單為R字頭超低光澤與PVDF (＞25μ)，背面漆可改 NATURE COATING，但搭配底漆避免遮蓋性不佳 (RMK00163) . ★品檢注意！JIS&CNS 訂單必須每滿50噸一定要再做一次TEST (RMK00259) | 訂單:2504DFD074/002 RCL 無 <生產備註> 事項 | 訂單:2504DFD074/002 CCPK 無 <生產備註> 事項 | 訂單:2504DFD074/002 CGQC 無 <品檢備註> 事項 | 訂單:2504DFD074/002 CCQC <品檢備註> 事項如下 . 1.本單若塗裝背面漆一律改為REVERSE COATING 例外訂單如下敘述 (RMK00163) . 2.例外訂單為R字頭超低光澤與PVDF (＞25μ)，背面漆可改 NATURE COATING，但搭配底漆避免遮蓋性不佳 (RMK00163) . ★品檢注意！JIS&CNS 訂單必須每滿50噸一定要再做一次TEST (RMK00259) | 訂單:2504DFD074/002 TOL 無 <生產備註> 事項 |  | 訂單 2504DFD074/002 修改記錄如下: 20250415 17:05:51 (21003) 退火碼: >> S1, 用途碼: >> CIA008, 背面標示: >> C814, 訂單背面顏色(五碼): >> BW73Y, 背面漆膜厚: >> 12.5, 背面漆塗漆型式幾塗幾烤: >> 2, 鉻酸鹽: >> Z, 訂單厚度: >> 0.52, 訂單重: >> 40, 重量容許率(下限): >> 10, 重量容許率(上限): >> 10, 訂單寬度: >> 914, 鍍製方式: >> AC, 鋼捲內徑: >> 508, 鋼捲下限重: >> 3, 鋼捲上限重: >> 5, 壓花條件碼: >> -, 表面花紋: >> R, 綠色識別碼: >> -, 印刷輥號: >> -, 產品代碼: >> PPGL, 皮膜碼: >> -, 單位別: >> M, 油品種類: >> Z, 塗油量: >> Z, 包裝代碼: >> D2 , 保護膜碼: >> -, 客戶試片取樣型式: >> -, 調質碼: >> S, 套筒碼: >> R , 規格: >> CGLCC-20, 製造標準: >> CNS, 表面處理劑種類: >> Z, 表面處理劑塗佈量: >> Z, 伸長率測試: >> N, 硬度測試碼: >> N, 抗拉強度測試: >> N, 降伏強度測試: >> N, 厚度變異: >> -1.4, 訂單正面顏色(五碼): >> SY726, 正面漆膜厚: >> 25, 正面漆塗漆型式幾塗幾烤: >> 2, 修邊碼: >> Y, 重量碼: >> AW, 鋼捲捲向: >> I, 鍍層碼: >> AZ150, | H:厚度偏薄
PPGL | 2504DFD077/001 | 1. 提醒：CNS 第三類保固 PPGL AZ150（含）以上，PPGI Z27 （含）以上 TOP ≧25U , BK 兩層塗裝 (OFP00448)-{.不符.} 2. 再三提醒確認！CNS &JIS 塗裝 PVDF 需要"3類"耐候等級。並注意鍍層或膜厚是否符合.... (OFP00568)-{.不符.} 3. 容易發生鼓起訂單, 請詢問客戶是否可允許 STAGGER捲取 (OFP00606)-{.不符.} 4. 單捲限重檢核 (原料重:15~20, 分切困難:18.00~20.00, 單捲限重:4.00~4.50)(OFP00031)-{.不符.} | 1. 部分大陸料含B元素超過CNS規範管制，故請原料CNS規範之訂單不要配大陸料 (OFP00684)-{.不符.} | 1. 1PU304 20U以上只能投產於CC2 (OFP00078)-{.不符.} 2. 訂單若有厚度變異，冷軋厚度公差比照烤漆計算公式 , 但最小為 1/2 公差做設定 (OFP00254)-{.不符.} 3. "偏薄要求訂單" 鍍後厚度減 鍍後厚度下限需大於 0.02 MM,以免發生厚度不足狀況 (OFP00369)-{.不符.} 4. 提醒：CNS 第三類保固 PPGL AZ150（含）以上，PPGI Z27 （含）以上 TOP ≧25U , BK 兩層塗裝 (OFP00448)-{.不符.} 5. 再三提醒確認！CNS &JIS 塗裝 PVDF 需要"3類"耐候等級。並注意鍍層或膜厚是否符合.... (OFP00568)-{.不符.} 6. 容易發生鼓起訂單, 請詢問客戶是否可允許 STAGGER捲取 (OFP00606)-{.不符.} 7. 部分大陸料含B元素超過CNS規範管制，故請原料CNS規範之訂單不要配大陸料 (OFP00684)-{.不符.} | 訂單:2504DFD077/001 CPL <生產備註> 事項如下 . 除HGI/ HGL 訂單邊緣不噴油. 其餘皆側緣噴油 (RMK00285) | 訂單:2504DFD077/001 CR1 無 <生產備註> 事項 | 訂單:2504DFD077/001 CR2 無 <生產備註> 事項 | 訂單:2504DFD077/001 CG1 <生產備註> 事項如下 . 平板類,鍍鋅生產時SKIN PASS & T/L 請依據鍍鋅標準規定生產 (RMK00100) . 鍍鋅表面不可有鋅痕、壓痕、凹陷、及刮傷 、應變痕等。 (RMK00100) . 出口鋼捲盤捲後目視不允許有鼓起. (RMK00100) . 因成形性需求故鍍層量有上限管制，排程變換前後一顆分切請U3暫留，待產線確認鍍層量後再行處置。 (RMK00532) | 訂單:2504DFD077/001 CG2 <生產備註> 事項如下 . 平板類,鍍鋅生產時SKIN PASS & T/L 請依據鍍鋅標準規定生產 (RMK00100) . 鍍鋅表面不可有鋅痕、壓痕、凹陷、及刮傷 、應變痕等。 (RMK00100) . 出口鋼捲盤捲後目視不允許有鼓起. (RMK00100) . 【鍍層】於AZ200~AZ250 產品，單面鍍層管制上限150 g/m2 (RMK00532) . 因成形性需求故鍍層量有上限管制，排程變換前後一顆分切請U3暫留，待產線確認鍍層量後再行處置。 (RMK00532) | 訂單:2504DFD077/001 CC1 <生產備註> 事項如下 . 【分切】郁潔曰：限重4.0~4.5噸，依上限重為主分切，最後一顆可不依限重（不可超出 4.5噸） (RMK-E_CHIN) . 【修補漆】郁潔曰：修補漆*1 (RMK-E_CHIN) . 1.本單若塗裝背面漆一律改為REVERSE COATING 例外訂單如下敘述 (RMK00163) . 2.例外訂單為R字頭超低光澤與PVDF (＞25μ)，背面漆可改 NATURE COATING，但搭配底漆避免遮蓋性不佳 (RMK00163) . ★品檢注意！JIS&CNS 訂單必須每滿50噸一定要再做一次TEST (RMK00259) . 1.有客戶要下CNS第3類,以下備註麻煩CCP與TSD遵循,謝謝! (RMK00394) . 1.1.面漆塗佈量務必>=90%（如果背面用面漆也一樣） (RMK00394) . 1.2.務必留30cm*全寬試片1片,供實驗室委託確認SST與QUV性能。並於試片上註明"SST 2000HRS、QUV 1500HRS" (RMK00394) . 【PMT】本單面漆為"PVDF"，經會議決議需量測板溫並記錄之。每一張排程需量測一次否則追究責任 (RMK00503) . 【速限】2019/08/30 晨會決議 高鍍層（≧AZ200）生產限速≦50 mpm (RMK00508) . 【線速度】注意！凡塗1PU304者 LS不得超過 30mpm (RMK00522) | 訂單:2504DFD077/001 CC2 <生產備註> 事項如下 . 【分切】郁潔曰：限重4.0~4.5噸，依上限重為主分切，最後一顆可不依限重（不可超出 4.5噸） (RMK-E_CHIN) . 【修補漆】郁潔曰：修補漆*1 (RMK-E_CHIN) . 1.本單若塗裝背面漆一律改為REVERSE COATING 例外訂單如下敘述 (RMK00163) . 2.例外訂單為R字頭超低光澤與PVDF (＞25μ)，背面漆可改 NATURE COATING，但搭配底漆避免遮蓋性不佳 (RMK00163) . ★品檢注意！JIS&CNS 訂單必須每滿50噸一定要再做一次TEST (RMK00259) . 1.有客戶要下CNS第3類,以下備註麻煩CCP與TSD遵循,謝謝! (RMK00394) . 1.1.面漆塗佈量務必>=90%（如果背面用面漆也一樣） (RMK00394) . 1.2.務必留30cm*全寬試片1片,供實驗室委託確認SST與QUV性能。並於試片上註明"SST 2000HRS、QUV 1500HRS" (RMK00394) . 【PMT】本單面漆為"PVDF"，經會議決議需量測板溫並記錄之。每一張排程需量測一次否則追究責任 (RMK00503) . 【速限】2019/08/30 晨會決議 高鍍層（≧AZ200）生產限速≦50 mpm (RMK00508) . 【線速度】注意！凡塗1PU304者 LS不得超過 30mpm (RMK00522) | 訂單:2504DFD077/001 RCL 無 <生產備註> 事項 | 訂單:2504DFD077/001 CCPK 無 <生產備註> 事項 | 訂單:2504DFD077/001 CGQC <品檢備註> 事項如下 . 【鍍層】於AZ200~AZ250 產品，單面鍍層管制上限150 g/m2 (RMK00532) | 訂單:2504DFD077/001 CCQC <品檢備註> 事項如下 . 【分切】郁潔曰：限重4.0~4.5噸，依上限重為主分切，最後一顆可不依限重（不可超出 4.5噸） (RMK-E_CHIN) . 【修補漆】郁潔曰：修補漆*1 (RMK-E_CHIN) . 1.本單若塗裝背面漆一律改為REVERSE COATING 例外訂單如下敘述 (RMK00163) . 2.例外訂單為R字頭超低光澤與PVDF (＞25μ)，背面漆可改 NATURE COATING，但搭配底漆避免遮蓋性不佳 (RMK00163) . ★品檢注意！JIS&CNS 訂單必須每滿50噸一定要再做一次TEST (RMK00259) . 1.有客戶要下CNS第3類,以下備註麻煩CCP與TSD遵循,謝謝! (RMK00394) . 1.1.面漆塗佈量務必>=90%（如果背面用面漆也一樣） (RMK00394) . 1.2.務必留30cm*全寬試片1片,供實驗室委託確認SST與QUV性能。並於試片上註明"SST 2000HRS、QUV 1500HRS" (RMK00394) . 【PMT】本單面漆為"PVDF"，經會議決議需量測板溫並記錄之。每一張排程需量測一次否則追究責任 (RMK00503) . 【速限】2019/08/30 晨會決議 高鍍層（≧AZ200）生產限速≦50 mpm (RMK00508) . 【線速度】注意！凡塗1PU304者 LS不得超過 30mpm (RMK00522) | 訂單:2504DFD077/001 TOL 無 <生產備註> 事項 | 【修補漆】郁潔曰：修補漆*1^^/CC1/CC2/CCQC/ <<.E_CHIN 2025/04/18 13:43.>> 【分切】郁潔曰：限重4.0~4.5噸，依上限重為主分切，最後一顆可不依限重（不可超出 4.5噸）^^/CC1/CC2/CCQC/ <<.E_CHIN 2025/04/18 13:44.>> | 訂單 2504DFD077/001 修改記錄如下: 20250418 08:47:09 (22030) 退火碼: >> S1, 用途碼: >> CIA008, 背面標示: >> C101, 訂單背面顏色(五碼): >> BW73Y, 背面漆膜厚: >> 12.5, 背面漆塗漆型式幾塗幾烤: >> 2, 鉻酸鹽: >> Z, 訂單厚度: >> 0.6, 訂單重: >> 45, 重量容許率(下限): >> 10, 重量容許率(上限): >> 10, 訂單寬度: >> 914, 鍍製方式: >> BC, 鋼捲內徑: >> 508, 鋼捲下限重: >> 4, 鋼捲上限重: >> 4.5, 壓花條件碼: >> -, 表面花紋: >> R, GL鋅花要求下限: >> -, GL鋅花要求上限: >> -, 綠色識別碼: >> -, 印刷輥號: >> -, 產品代碼: >> PPGL, 皮膜碼: >> -, 單位別: >> M, 油品種類: >> Z, 塗油量: >> Z, 包裝代碼: >> D2 , 保護膜碼: >> -, 客戶試片取樣型式: >> -, 調質碼: >> S, 套筒碼: >> R , 規格: >> CGLCC-30, 製造標準: >> CNS, 表面處理劑種類: >> Z, 表面處理劑塗佈量: >> Z, 伸長率測試: >> N, 硬度測試碼: >> N, 抗拉強度測試: >> N, 降伏強度測試: >> N, 厚度變異: >> -4, 訂單正面顏色(五碼): >> FL240, 正面漆膜厚: >> 45, 正面漆塗漆型式幾塗幾烤: >> 2, 修邊碼: >> Y, 重量碼: >> AW, 鋼捲捲向: >> I, 鍍層碼: >> AZ200, | H:厚度偏薄
PPGL | 2504DFD077/002 | 1. 提醒：CNS 第三類保固 PPGL AZ150（含）以上，PPGI Z27 （含）以上 TOP ≧25U , BK 兩層塗裝 (OFP00448)-{.不符.} 2. 再三提醒確認！CNS &JIS 塗裝 PVDF 需要"3類"耐候等級。並注意鍍層或膜厚是否符合.... (OFP00568)-{.不符.} 3. 容易發生鼓起訂單, 請詢問客戶是否可允許 STAGGER捲取 (OFP00606)-{.不符.} 4. 單捲限重檢核 (原料重:15~20, 分切困難:18.00~20.00, 單捲限重:4.00~4.50)(OFP00031)-{.不符.} | 1. 部分大陸料含B元素超過CNS規範管制，故請原料CNS規範之訂單不要配大陸料 (OFP00684)-{.不符.} | 1. 1PU304 20U以上只能投產於CC2 (OFP00078)-{.不符.} 2. 訂單若有厚度變異，冷軋厚度公差比照烤漆計算公式 , 但最小為 1/2 公差做設定 (OFP00254)-{.不符.} 3. "偏薄要求訂單" 鍍後厚度減 鍍後厚度下限需大於 0.02 MM,以免發生厚度不足狀況 (OFP00369)-{.不符.} 4. 提醒：CNS 第三類保固 PPGL AZ150（含）以上，PPGI Z27 （含）以上 TOP ≧25U , BK 兩層塗裝 (OFP00448)-{.不符.} 5. 再三提醒確認！CNS &JIS 塗裝 PVDF 需要"3類"耐候等級。並注意鍍層或膜厚是否符合.... (OFP00568)-{.不符.} 6. 容易發生鼓起訂單, 請詢問客戶是否可允許 STAGGER捲取 (OFP00606)-{.不符.} 7. 部分大陸料含B元素超過CNS規範管制，故請原料CNS規範之訂單不要配大陸料 (OFP00684)-{.不符.} | 訂單:2504DFD077/002 CPL <生產備註> 事項如下 . 除HGI/ HGL 訂單邊緣不噴油. 其餘皆側緣噴油 (RMK00285) | 訂單:2504DFD077/002 CR1 無 <生產備註> 事項 | 訂單:2504DFD077/002 CR2 無 <生產備註> 事項 | 訂單:2504DFD077/002 CG1 <生產備註> 事項如下 . 平板類,鍍鋅生產時SKIN PASS & T/L 請依據鍍鋅標準規定生產 (RMK00100) . 鍍鋅表面不可有鋅痕、壓痕、凹陷、及刮傷 、應變痕等。 (RMK00100) . 出口鋼捲盤捲後目視不允許有鼓起. (RMK00100) . 因成形性需求故鍍層量有上限管制，排程變換前後一顆分切請U3暫留，待產線確認鍍層量後再行處置。 (RMK00532) | 訂單:2504DFD077/002 CG2 <生產備註> 事項如下 . 平板類,鍍鋅生產時SKIN PASS & T/L 請依據鍍鋅標準規定生產 (RMK00100) . 鍍鋅表面不可有鋅痕、壓痕、凹陷、及刮傷 、應變痕等。 (RMK00100) . 出口鋼捲盤捲後目視不允許有鼓起. (RMK00100) . 【鍍層】於AZ200~AZ250 產品，單面鍍層管制上限150 g/m2 (RMK00532) . 因成形性需求故鍍層量有上限管制，排程變換前後一顆分切請U3暫留，待產線確認鍍層量後再行處置。 (RMK00532) | 訂單:2504DFD077/002 CC1 <生產備註> 事項如下 . 【分切】郁潔曰：限重4.0~4.5噸，依上限重為主分切，最後一顆可不依限重（不可超出 4.5噸） (RMK-E_CHIN) . 【修補漆】郁潔曰：修補漆*1 (RMK-E_CHIN) . 1.本單若塗裝背面漆一律改為REVERSE COATING 例外訂單如下敘述 (RMK00163) . 2.例外訂單為R字頭超低光澤與PVDF (＞25μ)，背面漆可改 NATURE COATING，但搭配底漆避免遮蓋性不佳 (RMK00163) . ★品檢注意！JIS&CNS 訂單必須每滿50噸一定要再做一次TEST (RMK00259) . 1.有客戶要下CNS第3類,以下備註麻煩CCP與TSD遵循,謝謝! (RMK00394) . 1.1.面漆塗佈量務必>=90%（如果背面用面漆也一樣） (RMK00394) . 1.2.務必留30cm*全寬試片1片,供實驗室委託確認SST與QUV性能。並於試片上註明"SST 2000HRS、QUV 1500HRS" (RMK00394) . 【PMT】本單面漆為"PVDF"，經會議決議需量測板溫並記錄之。每一張排程需量測一次否則追究責任 (RMK00503) . 【速限】2019/08/30 晨會決議 高鍍層（≧AZ200）生產限速≦50 mpm (RMK00508) . 【線速度】注意！凡塗1PU304者 LS不得超過 30mpm (RMK00522) . 【抽氣量】白色系在CC1生產時,FINISH抽氣量請設定250,如生產中發生色差b值異常升高,請股長再加大抽氣量因應 (RMK00560) | 訂單:2504DFD077/002 CC2 <生產備註> 事項如下 . 【分切】郁潔曰：限重4.0~4.5噸，依上限重為主分切，最後一顆可不依限重（不可超出 4.5噸） (RMK-E_CHIN) . 【修補漆】郁潔曰：修補漆*1 (RMK-E_CHIN) . 1.本單若塗裝背面漆一律改為REVERSE COATING 例外訂單如下敘述 (RMK00163) . 2.例外訂單為R字頭超低光澤與PVDF (＞25μ)，背面漆可改 NATURE COATING，但搭配底漆避免遮蓋性不佳 (RMK00163) . ★品檢注意！JIS&CNS 訂單必須每滿50噸一定要再做一次TEST (RMK00259) . 1.有客戶要下CNS第3類,以下備註麻煩CCP與TSD遵循,謝謝! (RMK00394) . 1.1.面漆塗佈量務必>=90%（如果背面用面漆也一樣） (RMK00394) . 1.2.務必留30cm*全寬試片1片,供實驗室委託確認SST與QUV性能。並於試片上註明"SST 2000HRS、QUV 1500HRS" (RMK00394) . 【PMT】本單面漆為"PVDF"，經會議決議需量測板溫並記錄之。每一張排程需量測一次否則追究責任 (RMK00503) . 【速限】2019/08/30 晨會決議 高鍍層（≧AZ200）生產限速≦50 mpm (RMK00508) . 【線速度】注意！凡塗1PU304者 LS不得超過 30mpm (RMK00522) . 【抽氣量】白色系在CC1生產時,FINISH抽氣量請設定250,如生產中發生色差b值異常升高,請股長再加大抽氣量因應 (RMK00560) | 訂單:2504DFD077/002 RCL 無 <生產備註> 事項 | 訂單:2504DFD077/002 CCPK 無 <生產備註> 事項 | 訂單:2504DFD077/002 CGQC <品檢備註> 事項如下 . 【鍍層】於AZ200~AZ250 產品，單面鍍層管制上限150 g/m2 (RMK00532) | 訂單:2504DFD077/002 CCQC <品檢備註> 事項如下 . 【分切】郁潔曰：限重4.0~4.5噸，依上限重為主分切，最後一顆可不依限重（不可超出 4.5噸） (RMK-E_CHIN) . 【修補漆】郁潔曰：修補漆*1 (RMK-E_CHIN) . 1.本單若塗裝背面漆一律改為REVERSE COATING 例外訂單如下敘述 (RMK00163) . 2.例外訂單為R字頭超低光澤與PVDF (＞25μ)，背面漆可改 NATURE COATING，但搭配底漆避免遮蓋性不佳 (RMK00163) . ★品檢注意！JIS&CNS 訂單必須每滿50噸一定要再做一次TEST (RMK00259) . 1.有客戶要下CNS第3類,以下備註麻煩CCP與TSD遵循,謝謝! (RMK00394) . 1.1.面漆塗佈量務必>=90%（如果背面用面漆也一樣） (RMK00394) . 1.2.務必留30cm*全寬試片1片,供實驗室委託確認SST與QUV性能。並於試片上註明"SST 2000HRS、QUV 1500HRS" (RMK00394) . 【PMT】本單面漆為"PVDF"，經會議決議需量測板溫並記錄之。每一張排程需量測一次否則追究責任 (RMK00503) . 【速限】2019/08/30 晨會決議 高鍍層（≧AZ200）生產限速≦50 mpm (RMK00508) . 【線速度】注意！凡塗1PU304者 LS不得超過 30mpm (RMK00522) | 訂單:2504DFD077/002 TOL 無 <生產備註> 事項 | 【修補漆】郁潔曰：修補漆*1^^/CC1/CC2/CCQC/^^ <<.E_CHIN 2025/04/18 13:55.>> 【分切】郁潔曰：限重4.0~4.5噸，依上限重為主分切，最後一顆可不依限重（不可超出 4.5噸）^^/CC1/CC2/CCQC/^^ <<.E_CHIN 2025/04/18 13:56.>> | 訂單 2504DFD077/002 修改記錄如下: 20250418 08:47:11 (22030) 退火碼: >> S1, 用途碼: >> CIA008, 背面標示: >> C101, 訂單背面顏色(五碼): >> BW73Y, 背面漆膜厚: >> 12.5, 背面漆塗漆型式幾塗幾烤: >> 2, 鉻酸鹽: >> Z, 訂單厚度: >> 0.6, 訂單重: >> 82, 重量容許率(下限): >> 10, 重量容許率(上限): >> 10, 訂單寬度: >> 914, 鍍製方式: >> BC, 鋼捲內徑: >> 508, 鋼捲下限重: >> 4, 鋼捲上限重: >> 4.5, 壓花條件碼: >> -, 表面花紋: >> R, 綠色識別碼: >> -, 印刷輥號: >> -, 產品代碼: >> PPGL, 皮膜碼: >> -, 單位別: >> M, 油品種類: >> Z, 塗油量: >> Z, 包裝代碼: >> D2 , 保護膜碼: >> -, 客戶試片取樣型式: >> -, 調質碼: >> S, 套筒碼: >> R , 規格: >> CGLCC-30, 製造標準: >> CNS, 表面處理劑種類: >> Z, 表面處理劑塗佈量: >> Z, 伸長率測試: >> N, 硬度測試碼: >> N, 抗拉強度測試: >> N, 降伏強度測試: >> N, 厚度變異: >> -4, 訂單正面顏色(五碼): >> FW61X, 正面漆膜厚: >> 45, 正面漆塗漆型式幾塗幾烤: >> 2, 修邊碼: >> Y, 重量碼: >> AW, 鋼捲捲向: >> I, 鍍層碼: >> AZ200, | H:厚度偏薄
PPGL | 2504DFD077/003 | 1. 提醒：CNS 第三類保固 PPGL AZ150（含）以上，PPGI Z27 （含）以上 TOP ≧25U , BK 兩層塗裝 (OFP00448)-{.不符.} 2. 再三提醒確認！CNS &JIS 塗裝 PVDF 需要"3類"耐候等級。並注意鍍層或膜厚是否符合.... (OFP00568)-{.不符.} 3. 容易發生鼓起訂單, 請詢問客戶是否可允許 STAGGER捲取 (OFP00606)-{.不符.} 4. 單捲限重檢核 (原料重:11~16, 分切困難:13.50~16.00, 單捲限重:4.00~4.50)(OFP00031)-{.不符.} | 1. 部分大陸料含B元素超過CNS規範管制，故請原料CNS規範之訂單不要配大陸料 (OFP00684)-{.不符.} | 1. 1PU304 20U以上只能投產於CC2 (OFP00078)-{.不符.} 2. CQ CR厚度超過0.7MM後要注意CR1與CR2修邊寬度要確認 (OFP00157)-{.不符.} 3. 退火訂單因CG1製程能力關係 。3. 0.62~ 需指定CG2 (OFP00396)-{.不符.} 4. 提醒：CNS 第三類保固 PPGL AZ150（含）以上，PPGI Z27 （含）以上 TOP ≧25U , BK 兩層塗裝 (OFP00448)-{.不符.} 5. 【提醒 審單人員】CR≧0.6 要於烤漆備註調降 PMT等相關。★KP抗塵PVDF不受此限 (OFP00509)-{.不符.} 6. 再三提醒確認！CNS &JIS 塗裝 PVDF 需要"3類"耐候等級。並注意鍍層或膜厚是否符合.... (OFP00568)-{.不符.} 7. 容易發生鼓起訂單, 請詢問客戶是否可允許 STAGGER捲取 (OFP00606)-{.不符.} 8. 部分大陸料含B元素超過CNS規範管制，故請原料CNS規範之訂單不要配大陸料 (OFP00684)-{.不符.} | 訂單:2504DFD077/003 CPL <生產備註> 事項如下 . 除HGI/ HGL 訂單邊緣不噴油. 其餘皆側緣噴油 (RMK00285) | 訂單:2504DFD077/003 CR1 無 <生產備註> 事項 | 訂單:2504DFD077/003 CR2 無 <生產備註> 事項 | 訂單:2504DFD077/003 CG1 <生產備註> 事項如下 . 因成形性需求故鍍層量有上限管制，排程變換前後一顆分切請U3暫留，待產線確認鍍層量後再行處置。 (RMK00532) | 訂單:2504DFD077/003 CG2 <生產備註> 事項如下 . 【鍍層】於AZ200~AZ250 產品，單面鍍層管制上限150 g/m2 (RMK00532) . 因成形性需求故鍍層量有上限管制，排程變換前後一顆分切請U3暫留，待產線確認鍍層量後再行處置。 (RMK00532) | 訂單:2504DFD077/003 CC1 <生產備註> 事項如下 . 【PMT】1.1.因為CR厚 0.808 mm，TOP 標準PMT以243℃去計算 (RMK-E_CHIN) . 【分切】郁潔曰：限重4.0~4.5噸，依上限重為主分切，最後一顆可不依限重（不可超出 4.5噸） (RMK-E_CHIN) . 【修補漆】郁潔曰：修補漆*1 (RMK-E_CHIN) . 冷軋厚度 > 0.8mm 內圈須插入二張瓦楞紙,防止端板印痕.客戶為益大時不可加瓦楞紙 (RMK00059) . 1.本單若塗裝背面漆一律改為REVERSE COATING 例外訂單如下敘述 (RMK00163) . 2.例外訂單為R字頭超低光澤與PVDF (＞25μ)，背面漆可改 NATURE COATING，但搭配底漆避免遮蓋性不佳 (RMK00163) . ★品檢注意！JIS&CNS 訂單必須每滿50噸一定要再做一次TEST (RMK00259) . 1.有客戶要下CNS第3類,以下備註麻煩CCP與TSD遵循,謝謝! (RMK00394) . 1.1.面漆塗佈量務必>=90%（如果背面用面漆也一樣） (RMK00394) . 1.2.務必留30cm*全寬試片1片,供實驗室委託確認SST與QUV性能。並於試片上註明"SST 2000HRS、QUV 1500HRS" (RMK00394) . 【PMT】本單面漆為"PVDF"，經會議決議需量測板溫並記錄之。每一張排程需量測一次否則追究責任 (RMK00503) . 【速限】2019/08/30 晨會決議 高鍍層（≧AZ200）生產限速≦50 mpm (RMK00508) . 【線速度】注意！凡塗1PU304者 LS不得超過 30mpm (RMK00522) . 【PMT】1.2.CC2計算完後面漆每個ZONE 爐溫各降8℃為最終爐溫 (RMK00568) . 【PMT】1.3.CC2因爐溫各降8℃為最終爐溫，請股長於TEST時 確實量測板溫 (RMK00568) . 【PMT】1.4.若發現PMT不足，請上調ZONE溫度並回饋工程師 (RMK00568) . 【PMT】1.5.品檢注意！因標準PMT有下修請注意MEK測試 (RMK00568) . 【PMT】1.6.厚板少生產，請領班量測板溫並記錄之 (RMK00568) | 訂單:2504DFD077/003 CC2 <生產備註> 事項如下 . 【PMT】1.1.因為CR厚 0.808 mm，TOP 標準PMT以243℃去計算 (RMK-E_CHIN) . 【分切】郁潔曰：限重4.0~4.5噸，依上限重為主分切，最後一顆可不依限重（不可超出 4.5噸） (RMK-E_CHIN) . 【修補漆】郁潔曰：修補漆*1 (RMK-E_CHIN) . 冷軋厚度 > 0.8mm 內圈須插入二張瓦楞紙,防止端板印痕.客戶為益大時不可加瓦楞紙 (RMK00059) . 1.本單若塗裝背面漆一律改為REVERSE COATING 例外訂單如下敘述 (RMK00163) . 2.例外訂單為R字頭超低光澤與PVDF (＞25μ)，背面漆可改 NATURE COATING，但搭配底漆避免遮蓋性不佳 (RMK00163) . ★品檢注意！JIS&CNS 訂單必須每滿50噸一定要再做一次TEST (RMK00259) . 1.有客戶要下CNS第3類,以下備註麻煩CCP與TSD遵循,謝謝! (RMK00394) . 1.1.面漆塗佈量務必>=90%（如果背面用面漆也一樣） (RMK00394) . 1.2.務必留30cm*全寬試片1片,供實驗室委託確認SST與QUV性能。並於試片上註明"SST 2000HRS、QUV 1500HRS" (RMK00394) . 【PMT】本單面漆為"PVDF"，經會議決議需量測板溫並記錄之。每一張排程需量測一次否則追究責任 (RMK00503) . 【速限】2019/08/30 晨會決議 高鍍層（≧AZ200）生產限速≦50 mpm (RMK00508) . 【線速度】注意！凡塗1PU304者 LS不得超過 30mpm (RMK00522) . 【PMT】1.2.CC2計算完後面漆每個ZONE 爐溫各降8℃為最終爐溫 (RMK00568) . 【PMT】1.3.CC2因爐溫各降8℃為最終爐溫，請股長於TEST時 確實量測板溫 (RMK00568) . 【PMT】1.4.若發現PMT不足，請上調ZONE溫度並回饋工程師 (RMK00568) . 【PMT】1.5.品檢注意！因標準PMT有下修請注意MEK測試 (RMK00568) . 【PMT】1.6.厚板少生產，請領班量測板溫並記錄之 (RMK00568) | 訂單:2504DFD077/003 RCL <生產備註> 事項如下 . 冷軋厚度 > 0.8mm 內圈須插入二張瓦楞紙,防止端板印痕.客戶為益大時不可加瓦楞紙 (RMK00059) | 訂單:2504DFD077/003 CCPK 無 <生產備註> 事項 | 訂單:2504DFD077/003 CGQC <品檢備註> 事項如下 . 【鍍層】於AZ200~AZ250 產品，單面鍍層管制上限150 g/m2 (RMK00532) | 訂單:2504DFD077/003 CCQC <品檢備註> 事項如下 . 【PMT】1.1.因為CR厚 0.808 mm，TOP 標準PMT以243℃去計算 (RMK-E_CHIN) . 【分切】郁潔曰：限重4.0~4.5噸，依上限重為主分切，最後一顆可不依限重（不可超出 4.5噸） (RMK-E_CHIN) . 【修補漆】郁潔曰：修補漆*1 (RMK-E_CHIN) . 冷軋厚度 > 0.8mm 內圈須插入二張瓦楞紙,防止端板印痕.客戶為益大時不可加瓦楞紙 (RMK00059) . 1.本單若塗裝背面漆一律改為REVERSE COATING 例外訂單如下敘述 (RMK00163) . 2.例外訂單為R字頭超低光澤與PVDF (＞25μ)，背面漆可改 NATURE COATING，但搭配底漆避免遮蓋性不佳 (RMK00163) . ★品檢注意！JIS&CNS 訂單必須每滿50噸一定要再做一次TEST (RMK00259) . 1.有客戶要下CNS第3類,以下備註麻煩CCP與TSD遵循,謝謝! (RMK00394) . 1.1.面漆塗佈量務必>=90%（如果背面用面漆也一樣） (RMK00394) . 1.2.務必留30cm*全寬試片1片,供實驗室委託確認SST與QUV性能。並於試片上註明"SST 2000HRS、QUV 1500HRS" (RMK00394) . 【PMT】本單面漆為"PVDF"，經會議決議需量測板溫並記錄之。每一張排程需量測一次否則追究責任 (RMK00503) . 【速限】2019/08/30 晨會決議 高鍍層（≧AZ200）生產限速≦50 mpm (RMK00508) . 【線速度】注意！凡塗1PU304者 LS不得超過 30mpm (RMK00522) . 【PMT】1.2.CC2計算完後面漆每個ZONE 爐溫各降8℃為最終爐溫 (RMK00568) . 【PMT】1.3.CC2因爐溫各降8℃為最終爐溫，請股長於TEST時 確實量測板溫 (RMK00568) . 【PMT】1.4.若發現PMT不足，請上調ZONE溫度並回饋工程師 (RMK00568) . 【PMT】1.5.品檢注意！因標準PMT有下修請注意MEK測試 (RMK00568) . 【PMT】1.6.厚板少生產，請領班量測板溫並記錄之 (RMK00568) | 訂單:2504DFD077/003 TOL 無 <生產備註> 事項 | 【修補漆】郁潔曰：修補漆*1^^/CC1/CC2/CCQC/^^ <<.E_CHIN 2025/04/18 14:02.>> 【分切】郁潔曰：限重4.0~4.5噸，依上限重為主分切，最後一顆可不依限重（不可超出 4.5噸）^^/CC1/CC2/CCQC/^^ <<.E_CHIN 2025/04/18 14:02.>> 【PMT】1.1.因為CR厚 0.808 mm，TOP 標準PMT以243℃去計算^^/CC1/CC2/CCQC/^^ <<.E_CHIN 2025/04/18 14:04.>> | 訂單 2504DFD077/003 修改記錄如下: 20250418 08:47:13 (22030) 退火碼: >> S1, 用途碼: >> COA001, 背面標示: >> C101, 訂單背面顏色(五碼): >> BW73Y, 背面漆膜厚: >> 12.5, 背面漆塗漆型式幾塗幾烤: >> 2, 鉻酸鹽: >> Z, 訂單厚度: >> 0.8, 訂單重: >> 50, 重量容許率(下限): >> 10, 重量容許率(上限): >> 10, 訂單寬度: >> 762, 鍍製方式: >> BC, 鋼捲內徑: >> 508, 鋼捲下限重: >> 4, 鋼捲上限重: >> 4.5, 壓花條件碼: >> -, 表面花紋: >> R, 綠色識別碼: >> -, 印刷輥號: >> -, 產品代碼: >> PPGL, 皮膜碼: >> -, 單位別: >> M, 油品種類: >> Z, 塗油量: >> Z, 包裝代碼: >> D2 , 保護膜碼: >> -, 客戶試片取樣型式: >> -, 調質碼: >> S, 套筒碼: >> R , 規格: >> CGLCC-30, 製造標準: >> CNS, 表面處理劑種類: >> Z, 表面處理劑塗佈量: >> Z, 伸長率測試: >> N, 硬度測試碼: >> N, 抗拉強度測試: >> N, 降伏強度測試: >> N, 厚度變異: >> 0, 訂單正面顏色(五碼): >> FY320, 正面漆膜厚: >> 45, 正面漆塗漆型式幾塗幾烤: >> 2, 修邊碼: >> Y, 重量碼: >> AW, 鋼捲捲向: >> I, 鍍層碼: >> AZ200, | *:
PPGL | 2504DFD077/004 | 1. 單捲限重檢核 (原料重:11~16, 分切困難:13.50~16.00, 單捲限重:4.00~4.50)(OFP00031)-{.不符.} | 1. 製造標準為MS、ASTM或銷新加坡之訂單，若無技術指定優先用料，請優先使用國內料，勿使用ANFEN (OFP00406)-{.不符.} | 1. 製造標準為MS、ASTM或銷新加坡之訂單，若無技術指定優先用料，請優先使用國內料，勿使用ANFEN (OFP00406)-{.不符.} 2. 1W08 系≧25U者確認料號若非1W0862 需於 RMK00399&400 將色碼加入 (OFP00487)-{.不符.} 3. 【提醒 審單人員】CR≧0.6 要於烤漆備註調降 PMT等相關。★KP抗塵PVDF不受此限 (OFP00509)-{.不符.} | 訂單:2504DFD077/004 CPL <生產備註> 事項如下 . 除HGI/ HGL 訂單邊緣不噴油. 其餘皆側緣噴油 (RMK00285) | 訂單:2504DFD077/004 CR1 無 <生產備註> 事項 | 訂單:2504DFD077/004 CR2 無 <生產備註> 事項 | 訂單:2504DFD077/004 CG1 無 <生產備註> 事項 | 訂單:2504DFD077/004 CG2 無 <生產備註> 事項 | 訂單:2504DFD077/004 CC1 <生產備註> 事項如下 . 【PMT】1.1.因為CR厚 0.606 mm，TOP 標準PMT以223℃去計算 (RMK-E_CHIN) . 【分切】郁潔曰：限重4.0~4.5噸，依上限重為主分切，最後一顆可不依限重（不可超出 4.5噸） (RMK-E_CHIN) . 【修補漆】郁潔曰：修補漆*1 (RMK-E_CHIN) . 1.本單若塗裝背面漆一律改為REVERSE COATING 例外訂單如下敘述 (RMK00163) . 2.例外訂單為R字頭超低光澤與PVDF (＞25μ)，背面漆可改 NATURE COATING，但搭配底漆避免遮蓋性不佳 (RMK00163) . 請參考歷史塗裝條件對應色差值，調整1W0862單一MASS(不含底漆)以不低於標準 85%為底線，以達到△ L 管制±0.5 以內的目標 (RMK00399) . 【抽氣量】白色系在CC1生產時,FINISH抽氣量請設定250,如生產中發生色差b值異常升高,請股長再加大抽氣量因應 (RMK00560) . 【PMT】1.2.CC2計算完後面漆每個ZONE 爐溫各降8℃為最終爐溫 (RMK00568) . 【PMT】1.3.CC2因爐溫各降8℃為最終爐溫，請股長於TEST時 確實量測板溫 (RMK00568) . 【PMT】1.4.若發現PMT不足，請上調ZONE溫度並回饋工程師 (RMK00568) . 【PMT】1.5.品檢注意！因標準PMT有下修請注意MEK測試 (RMK00568) . 【PMT】1.6.厚板少生產，請領班量測板溫並記錄之 (RMK00568) | 訂單:2504DFD077/004 CC2 <生產備註> 事項如下 . 【PMT】1.1.因為CR厚 0.606 mm，TOP 標準PMT以223℃去計算 (RMK-E_CHIN) . 【分切】郁潔曰：限重4.0~4.5噸，依上限重為主分切，最後一顆可不依限重（不可超出 4.5噸） (RMK-E_CHIN) . 【修補漆】郁潔曰：修補漆*1 (RMK-E_CHIN) . 1.本單若塗裝背面漆一律改為REVERSE COATING 例外訂單如下敘述 (RMK00163) . 2.例外訂單為R字頭超低光澤與PVDF (＞25μ)，背面漆可改 NATURE COATING，但搭配底漆避免遮蓋性不佳 (RMK00163) . 請參考歷史塗裝條件對應色差值，調整1W0862單一MASS(不含底漆)以不低於標準 85%為底線，以達到△ L 管制±0.5 以內的目標 (RMK00399) . 【抽氣量】白色系在CC1生產時,FINISH抽氣量請設定250,如生產中發生色差b值異常升高,請股長再加大抽氣量因應 (RMK00560) . 【PMT】1.2.CC2計算完後面漆每個ZONE 爐溫各降8℃為最終爐溫 (RMK00568) . 【PMT】1.3.CC2因爐溫各降8℃為最終爐溫，請股長於TEST時 確實量測板溫 (RMK00568) . 【PMT】1.4.若發現PMT不足，請上調ZONE溫度並回饋工程師 (RMK00568) . 【PMT】1.5.品檢注意！因標準PMT有下修請注意MEK測試 (RMK00568) . 【PMT】1.6.厚板少生產，請領班量測板溫並記錄之 (RMK00568) | 訂單:2504DFD077/004 RCL 無 <生產備註> 事項 | 訂單:2504DFD077/004 CCPK 無 <生產備註> 事項 | 訂單:2504DFD077/004 CGQC 無 <品檢備註> 事項 | 訂單:2504DFD077/004 CCQC <品檢備註> 事項如下 . 【PMT】1.1.因為CR厚 0.606 mm，TOP 標準PMT以223℃去計算 (RMK-E_CHIN) . 【分切】郁潔曰：限重4.0~4.5噸，依上限重為主分切，最後一顆可不依限重（不可超出 4.5噸） (RMK-E_CHIN) . 【修補漆】郁潔曰：修補漆*1 (RMK-E_CHIN) . 1.本單若塗裝背面漆一律改為REVERSE COATING 例外訂單如下敘述 (RMK00163) . 2.例外訂單為R字頭超低光澤與PVDF (＞25μ)，背面漆可改 NATURE COATING，但搭配底漆避免遮蓋性不佳 (RMK00163) . 請參考歷史塗裝條件對應色差值，調整1W0862單一MASS(不含底漆)以不低於標準 85%為底線，以達到△ L 管制±0.5 以內的目標 (RMK00399) . 【PMT】1.2.CC2計算完後面漆每個ZONE 爐溫各降8℃為最終爐溫 (RMK00568) . 【PMT】1.3.CC2因爐溫各降8℃為最終爐溫，請股長於TEST時 確實量測板溫 (RMK00568) . 【PMT】1.4.若發現PMT不足，請上調ZONE溫度並回饋工程師 (RMK00568) . 【PMT】1.5.品檢注意！因標準PMT有下修請注意MEK測試 (RMK00568) . 【PMT】1.6.厚板少生產，請領班量測板溫並記錄之 (RMK00568) | 訂單:2504DFD077/004 TOL 無 <生產備註> 事項 | 【修補漆】郁潔曰：修補漆*1^^/CC1/CC2/CCQC/^^ <<.E_CHIN 2025/04/18 14:17.>> 【分切】郁潔曰：限重4.0~4.5噸，依上限重為主分切，最後一顆可不依限重（不可超出 4.5噸）^^/CC1/CC2/CCQC/^^ <<.E_CHIN 2025/04/18 14:17.>> 【PMT】1.1.因為CR厚 0.606 mm，TOP 標準PMT以223℃去計算^^/CC1/CC2/CCQC/^^ <<.E_CHIN 2025/04/18 14:18.>> | 訂單 2504DFD077/004 修改記錄如下: 20250418 08:47:15 (22030) 退火碼: >> S1, 用途碼: >> COA001, 背面標示: >> C104, 訂單背面顏色(五碼): >> BW73Y, 背面漆膜厚: >> 12.5, 背面漆塗漆型式幾塗幾烤: >> 2, 鉻酸鹽: >> Z, 訂單厚度: >> 0.6, 訂單重: >> 17, 重量容許率(下限): >> 10, 重量容許率(上限): >> 10, 訂單寬度: >> 762, 鍍製方式: >> BC, 鋼捲內徑: >> 508, 鋼捲下限重: >> 4, 鋼捲上限重: >> 4.5, 壓花條件碼: >> -, 表面花紋: >> R, 綠色識別碼: >> -, 印刷輥號: >> -, 產品代碼: >> PPGL, 皮膜碼: >> -, 單位別: >> M, 油品種類: >> Z, 塗油量: >> Z, 包裝代碼: >> D2 , 保護膜碼: >> -, 客戶試片取樣型式: >> -, 調質碼: >> S, 套筒碼: >> N , 規格: >> A792MCQ, 製造標準: >> ASTM, 表面處理劑種類: >> Z, 表面處理劑塗佈量: >> Z, 伸長率測試: >> N, 硬度測試碼: >> N, 抗拉強度測試: >> N, 降伏強度測試: >> N, 厚度變異: >> 0, 訂單正面顏色(五碼): >> 1W080, 正面漆膜厚: >> 25, 正面漆塗漆型式幾塗幾烤: >> 2, 修邊碼: >> Y, 重量碼: >> AW, 鋼捲捲向: >> I, 鍍層碼: >> AZM150, | *:
PPGL | 2504DFD077/005 | 1. 單捲限重檢核 (原料重:15~20, 分切困難:18.00~20.00, 單捲限重:4.00~4.50)(OFP00031)-{.不符.} | 1. 製造標準為MS、ASTM或銷新加坡之訂單，若無技術指定優先用料，請優先使用國內料，勿使用ANFEN (OFP00406)-{.不符.} | 1. 製造標準為MS、ASTM或銷新加坡之訂單，若無技術指定優先用料，請優先使用國內料，勿使用ANFEN (OFP00406)-{.不符.} | 訂單:2504DFD077/005 CPL <生產備註> 事項如下 . 除HGI/ HGL 訂單邊緣不噴油. 其餘皆側緣噴油 (RMK00285) | 訂單:2504DFD077/005 CR1 無 <生產備註> 事項 | 訂單:2504DFD077/005 CR2 無 <生產備註> 事項 | 訂單:2504DFD077/005 CG1 <生產備註> 事項如下 . 平板類,鍍鋅生產時SKIN PASS & T/L 請依據鍍鋅標準規定生產 (RMK00100) . 鍍鋅表面不可有鋅痕、壓痕、凹陷、及刮傷 、應變痕等。 (RMK00100) . 出口鋼捲盤捲後目視不允許有鼓起. (RMK00100) | 訂單:2504DFD077/005 CG2 <生產備註> 事項如下 . 平板類,鍍鋅生產時SKIN PASS & T/L 請依據鍍鋅標準規定生產 (RMK00100) . 鍍鋅表面不可有鋅痕、壓痕、凹陷、及刮傷 、應變痕等。 (RMK00100) . 出口鋼捲盤捲後目視不允許有鼓起. (RMK00100) | 訂單:2504DFD077/005 CC1 <生產備註> 事項如下 . 【分切】郁潔曰：限重4.0~4.5噸，依上限重為主分切，最後一顆可不依限重（不可超出 4.5噸） (RMK-E_CHIN) . 【修補漆】郁潔曰：修補漆*1 (RMK-E_CHIN) . 1.本單若塗裝背面漆一律改為REVERSE COATING 例外訂單如下敘述 (RMK00163) . 2.例外訂單為R字頭超低光澤與PVDF (＞25μ)，背面漆可改 NATURE COATING，但搭配底漆避免遮蓋性不佳 (RMK00163) . 【抽氣量】白色系在CC1生產時,FINISH抽氣量請設定250,如生產中發生色差b值異常升高,請股長再加大抽氣量因應 (RMK00560) | 訂單:2504DFD077/005 CC2 <生產備註> 事項如下 . 【分切】郁潔曰：限重4.0~4.5噸，依上限重為主分切，最後一顆可不依限重（不可超出 4.5噸） (RMK-E_CHIN) . 【修補漆】郁潔曰：修補漆*1 (RMK-E_CHIN) . 1.本單若塗裝背面漆一律改為REVERSE COATING 例外訂單如下敘述 (RMK00163) . 2.例外訂單為R字頭超低光澤與PVDF (＞25μ)，背面漆可改 NATURE COATING，但搭配底漆避免遮蓋性不佳 (RMK00163) . 【抽氣量】白色系在CC1生產時,FINISH抽氣量請設定250,如生產中發生色差b值異常升高,請股長再加大抽氣量因應 (RMK00560) | 訂單:2504DFD077/005 RCL 無 <生產備註> 事項 | 訂單:2504DFD077/005 CCPK 無 <生產備註> 事項 | 訂單:2504DFD077/005 CGQC 無 <品檢備註> 事項 | 訂單:2504DFD077/005 CCQC <品檢備註> 事項如下 . 【分切】郁潔曰：限重4.0~4.5噸，依上限重為主分切，最後一顆可不依限重（不可超出 4.5噸） (RMK-E_CHIN) . 【修補漆】郁潔曰：修補漆*1 (RMK-E_CHIN) . 1.本單若塗裝背面漆一律改為REVERSE COATING 例外訂單如下敘述 (RMK00163) . 2.例外訂單為R字頭超低光澤與PVDF (＞25μ)，背面漆可改 NATURE COATING，但搭配底漆避免遮蓋性不佳 (RMK00163) | 訂單:2504DFD077/005 TOL 無 <生產備註> 事項 | 【修補漆】郁潔曰：修補漆*1^^/CC1/CC2/CCQC/^^ <<.E_CHIN 2025/04/18 14:26.>> 【分切】郁潔曰：限重4.0~4.5噸，依上限重為主分切，最後一顆可不依限重（不可超出 4.5噸）^^/CC1/CC2/CCQC/^^ <<.E_CHIN 2025/04/18 14:26.>> | 訂單 2504DFD077/005 修改記錄如下: 20250418 08:47:17 (22030) 退火碼: >> S1, 用途碼: >> CIA008, 背面標示: >> C104, 訂單背面顏色(五碼): >> BW73Y, 背面漆膜厚: >> 12.5, 背面漆塗漆型式幾塗幾烤: >> 2, 鉻酸鹽: >> Z, 訂單厚度: >> 0.426, 訂單重: >> 36, 重量容許率(下限): >> 10, 重量容許率(上限): >> 10, 訂單寬度: >> 914, 鍍製方式: >> BC, 鋼捲內徑: >> 508, 鋼捲下限重: >> 4, 鋼捲上限重: >> 4.5, 壓花條件碼: >> -, 表面花紋: >> R, 綠色識別碼: >> -, 印刷輥號: >> -, 產品代碼: >> PPGL, 皮膜碼: >> -, 單位別: >> M, 油品種類: >> Z, 塗油量: >> Z, 包裝代碼: >> D2 , 保護膜碼: >> -, 客戶試片取樣型式: >> -, 調質碼: >> S, 套筒碼: >> N , 規格: >> A792MCQ, 製造標準: >> ASTM, 表面處理劑種類: >> Z, 表面處理劑塗佈量: >> Z, 伸長率測試: >> N, 硬度測試碼: >> N, 抗拉強度測試: >> N, 降伏強度測試: >> N, 厚度變異: >> 0, 訂單正面顏色(五碼): >> 3W720, 正面漆膜厚: >> 25, 正面漆塗漆型式幾塗幾烤: >> 2, 修邊碼: >> Y, 重量碼: >> AW, 鋼捲捲向: >> I, 鍍層碼: >> AZM150, | *:
PPGL | 2504DFD078/002 | 1. 提醒：CNS 第三類保固 PPGL AZ150（含）以上，PPGI Z27 （含）以上 TOP ≧25U , BK 兩層塗裝 (OFP00448)-{.不符.} 2. 再三提醒確認！CNS &JIS 塗裝 PVDF 需要"3類"耐候等級。並注意鍍層或膜厚是否符合.... (OFP00568)-{.不符.} 3. 容易發生鼓起訂單, 請詢問客戶是否可允許 STAGGER捲取 (OFP00606)-{.不符.} 4. 單捲限重檢核 (原料重:18.5~23.5, 分切困難:22.50~23.50, 單捲限重:4.00~4.50)(OFP00031)-{.不符.} | 1. 部分大陸料含B元素超過CNS規範管制，故請原料CNS規範之訂單不要配大陸料 (OFP00684)-{.不符.} | 1. 提醒：CNS 第三類保固 PPGL AZ150（含）以上，PPGI Z27 （含）以上 TOP ≧25U , BK 兩層塗裝 (OFP00448)-{.不符.} 2. 再三提醒確認！CNS &JIS 塗裝 PVDF 需要"3類"耐候等級。並注意鍍層或膜厚是否符合.... (OFP00568)-{.不符.} 3. 容易發生鼓起訂單, 請詢問客戶是否可允許 STAGGER捲取 (OFP00606)-{.不符.} 4. 部分大陸料含B元素超過CNS規範管制，故請原料CNS規範之訂單不要配大陸料 (OFP00684)-{.不符.} | 訂單:2504DFD078/002 CPL <生產備註> 事項如下 . 本單為烤漆背面大於等於25μ塗裝，軋延後不允許毛邊，請CPL注意修邊狀況 (RMK00124) . 【邊緣品質】此為烤漆背面25μ訂單，請加強檢視鋼捲：邊緣殘剪、側緣鋅渣或毛邊，因為會導致烤漆背面漆轉印正面 (RMK00126) . 除HGI/ HGL 訂單邊緣不噴油. 其餘皆側緣噴油 (RMK00285) | 訂單:2504DFD078/002 CR1 <生產備註> 事項如下 . 【邊緣品質】此為烤漆背面25μ訂單，請加強檢視鋼捲：邊緣殘剪、側緣鋅渣或毛邊，因為會導致烤漆背面漆轉印正面 (RMK00126) . 完軋寬度超出管制值上限≦2mm時,冷軋繼續生產並填寫品質異常通報單給鍍鋅線,以便調整張力與板溫 (RMK00278) | 訂單:2504DFD078/002 CR2 <生產備註> 事項如下 . 【邊緣品質】此為烤漆背面25μ訂單，請加強檢視鋼捲：邊緣殘剪、側緣鋅渣或毛邊，因為會導致烤漆背面漆轉印正面 (RMK00126) . 完軋寬度超出管制值上限≦2mm時,冷軋繼續生產並填寫品質異常通報單給鍍鋅線,以便調整張力與板溫 (RMK00278) | 訂單:2504DFD078/002 CG1 <生產備註> 事項如下 . 平板類,鍍鋅生產時SKIN PASS & T/L 請依據鍍鋅標準規定生產 (RMK00100) . 鍍鋅表面不可有鋅痕、壓痕、凹陷、及刮傷 、應變痕等。 (RMK00100) . 出口鋼捲盤捲後目視不允許有鼓起. (RMK00100) . 【邊緣品質】此為烤漆背面25μ訂單，請加強檢視鋼捲：邊緣殘剪、側緣鋅渣或毛邊，因為會導致烤漆背面漆轉印正面 (RMK00126) . 本單於烤漆正背面都塗裝正面漆，因此鍍鋅請管制背面表面品質比照正面 (RMK00363) . 因成形性需求故鍍層量有上限管制，排程變換前後一顆分切請U3暫留，待產線確認鍍層量後再行處置。 (RMK00532) | 訂單:2504DFD078/002 CG2 <生產備註> 事項如下 . 平板類,鍍鋅生產時SKIN PASS & T/L 請依據鍍鋅標準規定生產 (RMK00100) . 鍍鋅表面不可有鋅痕、壓痕、凹陷、及刮傷 、應變痕等。 (RMK00100) . 出口鋼捲盤捲後目視不允許有鼓起. (RMK00100) . 【邊緣品質】此為烤漆背面25μ訂單，請加強檢視鋼捲：邊緣殘剪、側緣鋅渣或毛邊，因為會導致烤漆背面漆轉印正面 (RMK00126) . 本單於烤漆正背面都塗裝正面漆，因此鍍鋅請管制背面表面品質比照正面 (RMK00363) . 【鍍層】於AZ200~AZ250 產品，單面鍍層管制上限150 g/m2 (RMK00532) . 因成形性需求故鍍層量有上限管制，排程變換前後一顆分切請U3暫留，待產線確認鍍層量後再行處置。 (RMK00532) | 訂單:2504DFD078/002 CC1 <生產備註> 事項如下 . 【分切】郁潔曰：限重4~4.5噸，最後一顆可不依限重（不可超過 ） (RMK-E_CHIN) . 【修補漆】郁潔曰：修補漆*1 (RMK-E_CHIN) . 【邊緣品質】此為烤漆背面25μ訂單，請加強檢視鋼捲：邊緣殘剪、側緣鋅渣或毛邊，因為會導致烤漆背面漆轉印正面 (RMK00126) . 1.本單若塗裝背面漆一律改為REVERSE COATING 例外訂單如下敘述 (RMK00163) . 2.例外訂單為R字頭超低光澤與PVDF (＞25μ)，背面漆可改 NATURE COATING，但搭配底漆避免遮蓋性不佳 (RMK00163) . ★品檢注意！JIS&CNS 訂單必須每滿50噸一定要再做一次TEST (RMK00259) . 【PMT】本單面漆為"PVDF"，經會議決議需量測板溫並記錄之。每一張排程需量測一次否則追究責任 (RMK00503) . 【速限】2019/08/30 晨會決議 高鍍層（≧AZ200）生產限速≦50 mpm (RMK00508) . 【線速度】注意！凡塗1PU304者 LS不得超過 30mpm (RMK00522) | 訂單:2504DFD078/002 CC2 <生產備註> 事項如下 . 【分切】郁潔曰：限重4~4.5噸，最後一顆可不依限重（不可超過 ） (RMK-E_CHIN) . 【修補漆】郁潔曰：修補漆*1 (RMK-E_CHIN) . 【邊緣品質】此為烤漆背面25μ訂單，請加強檢視鋼捲：邊緣殘剪、側緣鋅渣或毛邊，因為會導致烤漆背面漆轉印正面 (RMK00126) . 1.本單若塗裝背面漆一律改為REVERSE COATING 例外訂單如下敘述 (RMK00163) . 2.例外訂單為R字頭超低光澤與PVDF (＞25μ)，背面漆可改 NATURE COATING，但搭配底漆避免遮蓋性不佳 (RMK00163) . ★品檢注意！JIS&CNS 訂單必須每滿50噸一定要再做一次TEST (RMK00259) . 【PMT】本單面漆為"PVDF"，經會議決議需量測板溫並記錄之。每一張排程需量測一次否則追究責任 (RMK00503) . 【速限】2019/08/30 晨會決議 高鍍層（≧AZ200）生產限速≦50 mpm (RMK00508) . 【線速度】注意！凡塗1PU304者 LS不得超過 30mpm (RMK00522) | 訂單:2504DFD078/002 RCL 無 <生產備註> 事項 | 訂單:2504DFD078/002 CCPK 無 <生產備註> 事項 | 訂單:2504DFD078/002 CGQC <品檢備註> 事項如下 . 【邊緣品質】此為烤漆背面25μ訂單，請加強檢視鋼捲：邊緣殘剪、側緣鋅渣或毛邊，因為會導致烤漆背面漆轉印正面 (RMK00126) . 本單於烤漆正背面都塗裝正面漆，因此鍍鋅請管制背面表面品質比照正面 (RMK00363) . 【鍍層】於AZ200~AZ250 產品，單面鍍層管制上限150 g/m2 (RMK00532) | 訂單:2504DFD078/002 CCQC <品檢備註> 事項如下 . 【分切】郁潔曰：限重4~4.5噸，最後一顆可不依限重（不可超過 ） (RMK-E_CHIN) . 【修補漆】郁潔曰：修補漆*1 (RMK-E_CHIN) . 【邊緣品質】此為烤漆背面25μ訂單，請加強檢視鋼捲：邊緣殘剪、側緣鋅渣或毛邊，因為會導致烤漆背面漆轉印正面 (RMK00126) . 1.本單若塗裝背面漆一律改為REVERSE COATING 例外訂單如下敘述 (RMK00163) . 2.例外訂單為R字頭超低光澤與PVDF (＞25μ)，背面漆可改 NATURE COATING，但搭配底漆避免遮蓋性不佳 (RMK00163) . ★品檢注意！JIS&CNS 訂單必須每滿50噸一定要再做一次TEST (RMK00259) . 【PMT】本單面漆為"PVDF"，經會議決議需量測板溫並記錄之。每一張排程需量測一次否則追究責任 (RMK00503) . 【速限】2019/08/30 晨會決議 高鍍層（≧AZ200）生產限速≦50 mpm (RMK00508) . 【線速度】注意！凡塗1PU304者 LS不得超過 30mpm (RMK00522) | 訂單:2504DFD078/002 TOL 無 <生產備註> 事項 | 【修補漆】郁潔曰：修補漆*1^^/CC1/CC2/CCQC/^^ <<.E_CHIN 2025/05/06 11:28.>> 【分切】郁潔曰：限重4~4.5噸，最後一顆可不依限重（不可超過 ）^^/CC1/CC2/CCQC/^^ <<.E_CHIN 2025/05/06 11:28.>> | 訂單 2504DFD078/002 修改記錄如下: 20250502 08:38:00 (22030) 退火碼: >> S1, 用途碼: >> CIA008, 背面標示: >> C816, 訂單背面顏色(五碼): >> 3W720, 背面漆膜厚: >> 25, 背面漆塗漆型式幾塗幾烤: >> 2, 鉻酸鹽: >> Z, 訂單厚度: >> 0.6, 訂單重: >> 12, 重量容許率(下限): >> 10, 重量容許率(上限): >> 10, 訂單寬度: >> 1219, 鍍製方式: >> BC, 鋼捲內徑: >> 508, 鋼捲下限重: >> 4, 鋼捲上限重: >> 4.5, 壓花條件碼: >> -, 表面花紋: >> R, 綠色識別碼: >> -, 印刷輥號: >> -, 產品代碼: >> PPGL, 皮膜碼: >> -, 單位別: >> M, 油品種類: >> Z, 塗油量: >> Z, 包裝代碼: >> D2 , 保護膜碼: >> -, 客戶試片取樣數量: >> 0, 客戶試片取樣型式: >> -, 調質碼: >> S, 套筒碼: >> R , 規格: >> CGLC400-32, 製造標準: >> CNS, 表面處理劑種類: >> Z, 表面處理劑塗佈量: >> Z, 伸長率測試: >> N, 硬度測試碼: >> N, 抗拉強度測試: >> N, 降伏強度測試: >> N, 厚度變異: >> 0, 訂單正面顏色(五碼): >> FL50Z, 正面漆膜厚: >> 35, 正面漆塗漆型式幾塗幾烤: >> 2, 修邊碼: >> Y, 重量碼: >> AW, 鋼捲捲向: >> I, 鍍層碼: >> AZ200, 20250502 09:12:39 (22030) 鍍製方式: BC >> AC, 20250502 13:48:34 (22030) 套筒碼: R >> N , 20250502 16:28:17 (22030) 套筒碼: N >> R , | *: | [訂單訊息通知] 2025/05/06 上午 11:46:48 *** (秦大維 >> 通知 >> Seren Lin) 訊息 : 容易發生鼓起訂單, 請詢問客戶是否可允許 STAGGER捲取，當備用對策用
PPGI | 2504DFD079/001 | 1. 單捲限重檢核 (原料重:18.5~23.5, 分切困難:21.00~23.50, 單捲限重:8.00~10.50)(OFP00031)-{.不符.} | 1. 烤漆產品"門板"類...指定使用CSC或DS用料，切勿用其它料源 (OFP00129)-{.不符.} 2. 部分大陸料含B元素超過CNS規範管制，故請原料CNS規範之訂單不要配大陸料 (OFP00684)-{.不符.} | 1. CQ CR厚度超過0.7MM後要注意CR1與CR2修邊寬度要確認 (OFP00157)-{.不符.} 2. 備註：XXXXX 標準MASS=XXX 為生產與品管依據。排程MASS為請購用不用理會 (OFP00293)-{.不符.} 3. 高光新增備註（適用非直立式包裝）：請出口每顆鋼捲貼紅色 " 禁止疊放 " 貼紙，如果有套桶S最多2層 (OFP00366)-{.不符.} 4. 【提醒 審單人員】CR≧0.6 要於烤漆備註調降 PMT等相關。★KP抗塵PVDF不受此限 (OFP00509)-{.不符.} 5. 部分大陸料含B元素超過CNS規範管制，故請原料CNS規範之訂單不要配大陸料 (OFP00684)-{.不符.} | 訂單:2504DFD079/001 CPL <生產備註> 事項如下 . 本單為烤漆背面大於等於25μ塗裝，軋延後不允許毛邊，請CPL注意修邊狀況 (RMK00124) . 【邊緣品質】此為烤漆背面25μ訂單，請加強檢視鋼捲：邊緣殘剪、側緣鋅渣或毛邊，因為會導致烤漆背面漆轉印正面 (RMK00126) . 指定使用CSC或中龍或者日本用料，切勿用其它料源。會訴賠... (RMK00241) . 除HGI/ HGL 訂單邊緣不噴油. 其餘皆側緣噴油 (RMK00285) | 訂單:2504DFD079/001 CR1 <生產備註> 事項如下 . 【邊緣品質】此為烤漆背面25μ訂單，請加強檢視鋼捲：邊緣殘剪、側緣鋅渣或毛邊，因為會導致烤漆背面漆轉印正面 (RMK00126) . 指定使用CSC或中龍或者日本用料，切勿用其它料源。會訴賠... (RMK00241) . 每組工輥生產之第一顆鋼捲, 檢查振動輥痕或砂輪痕 (RMK00307) | 訂單:2504DFD079/001 CR2 <生產備註> 事項如下 . 【邊緣品質】此為烤漆背面25μ訂單，請加強檢視鋼捲：邊緣殘剪、側緣鋅渣或毛邊，因為會導致烤漆背面漆轉印正面 (RMK00126) . 指定使用CSC或中龍或者日本用料，切勿用其它料源。會訴賠... (RMK00241) . 每組工輥生產之第一顆鋼捲, 檢查振動輥痕或砂輪痕 (RMK00307) | 訂單:2504DFD079/001 CG1 <生產備註> 事項如下 . 注意平坦度及表面狀況（如無鋅痕、刮痕、凹陷 等） (RMK00085) . 請量測平坦度及弓形度，並記錄. (RMK00085) . 【邊緣品質】此為烤漆背面25μ訂單，請加強檢視鋼捲：邊緣殘剪、側緣鋅渣或毛邊，因為會導致烤漆背面漆轉印正面 (RMK00126) . ★ SKP+T/L 的 EL％總和 CQ ＞0.8％,材質SAE1012＞0.6 ％ --->一定要達到不然會訴賠★ (RMK00241) . 指定使用CSC或中龍或者日本用料，切勿用其它料源。會訴賠... (RMK00241) . 因為SKP+T/L 的 EL％總和 CQ ＞0.8％,材質SAE1012＞0.6 ％以上時，烤漆品檢測試Fluting 會NG降級 (RMK00241) . 若SKP+T/L 的 EL％總和 CQ ＞0.8％,材質SAE1012＞0.6 ％ 未能符合，反應給下製程與TED工程師 (RMK00241) . 本單於烤漆正背面都塗裝正面漆，因此鍍鋅請管制背面表面品質比照正面 (RMK00363) | 訂單:2504DFD079/001 CG2 <生產備註> 事項如下 . 注意平坦度及表面狀況（如無鋅痕、刮痕、凹陷 等） (RMK00085) . 請量測平坦度及弓形度，並記錄. (RMK00085) . 【邊緣品質】此為烤漆背面25μ訂單，請加強檢視鋼捲：邊緣殘剪、側緣鋅渣或毛邊，因為會導致烤漆背面漆轉印正面 (RMK00126) . ★ SKP+T/L 的 EL％總和 CQ ＞0.8％,材質SAE1012＞0.6 ％ --->一定要達到不然會訴賠★ (RMK00241) . 指定使用CSC或中龍或者日本用料，切勿用其它料源。會訴賠... (RMK00241) . 因為SKP+T/L 的 EL％總和 CQ ＞0.8％,材質SAE1012＞0.6 ％以上時，烤漆品檢測試Fluting 會NG降級 (RMK00241) . 若SKP+T/L 的 EL％總和 CQ ＞0.8％,材質SAE1012＞0.6 ％ 未能符合，反應給下製程與TED工程師 (RMK00241) . 本單於烤漆正背面都塗裝正面漆，因此鍍鋅請管制背面表面品質比照正面 (RMK00363) | 訂單:2504DFD079/001 CC1 <生產備註> 事項如下 . 【PMT】1.1.因為CR厚0.79 mm，TOP 標準PMT以239℃去計算 (RMK-YL_KUNG) . 【疊放】請出口每顆鋼捲貼紅色 " 禁止疊放 " 貼紙，如果有套桶S最多2層 (RMK-YL_KUNG) . 【分切】郁潔曰：母鋼分切2顆，限重8~10.5噸，勿超上限重 (RMK-E_CHIN) . 注意用途為傳統捲門. (RMK00085) . 需測試 ''往返摩擦試驗'' (RMK00085) . 此色為高光澤主操請注意捲起張力的提高查表 (RMK00122) . 【邊緣品質】此為烤漆背面25μ訂單，請加強檢視鋼捲：邊緣殘剪、側緣鋅渣或毛邊，因為會導致烤漆背面漆轉印正面 (RMK00126) . 1.本單若塗裝背面漆一律改為REVERSE COATING 例外訂單如下敘述 (RMK00163) . 2.例外訂單為R字頭超低光澤與PVDF (＞25μ)，背面漆可改 NATURE COATING，但搭配底漆避免遮蓋性不佳 (RMK00163) . 一般CQ T/L EL％目標0.1％，視板面或狀況可做調整--->不然下製程會發生FLUTING會訴賠 (RMK00241) . ★本產品因訴賠過，一定得做 Fluting TEST，線上EL％有調整時需再確認★ (RMK00241) . ★品檢注意！JIS&CNS 訂單必須每滿50噸一定要再做一次TEST (RMK00259) . 【PMT】1.2.CC2計算完後面漆每個ZONE 爐溫各降8℃為最終爐溫 (RMK00568) . 【PMT】1.3.CC2因爐溫各降8℃為最終爐溫，請股長於TEST時 確實量測板溫 (RMK00568) . 【PMT】1.4.若發現PMT不足，請上調ZONE溫度並回饋工程師 (RMK00568) . 【PMT】1.5.品檢注意！因標準PMT有下修請注意MEK測試 (RMK00568) . 【PMT】1.6.厚板少生產，請領班量測板溫並記錄之 (RMK00568) | 訂單:2504DFD079/001 CC2 <生產備註> 事項如下 . 【PMT】1.1.因為CR厚0.79 mm，TOP 標準PMT以239℃去計算 (RMK-YL_KUNG) . 【疊放】請出口每顆鋼捲貼紅色 " 禁止疊放 " 貼紙，如果有套桶S最多2層 (RMK-YL_KUNG) . 【分切】郁潔曰：母鋼分切2顆，限重8~10.5噸，勿超上限重 (RMK-E_CHIN) . 注意用途為傳統捲門. (RMK00085) . 需測試 ''往返摩擦試驗'' (RMK00085) . 此色為高光澤主操請注意捲起張力的提高查表 (RMK00122) . 【邊緣品質】此為烤漆背面25μ訂單，請加強檢視鋼捲：邊緣殘剪、側緣鋅渣或毛邊，因為會導致烤漆背面漆轉印正面 (RMK00126) . 1.本單若塗裝背面漆一律改為REVERSE COATING 例外訂單如下敘述 (RMK00163) . 2.例外訂單為R字頭超低光澤與PVDF (＞25μ)，背面漆可改 NATURE COATING，但搭配底漆避免遮蓋性不佳 (RMK00163) . 20120627晨會決議 CC2生產 PPGI 時請使用表調 (RMK00191) . 一般CQ T/L EL％目標0.1％，視板面或狀況可做調整--->不然下製程會發生FLUTING會訴賠 (RMK00241) . ★本產品因訴賠過，一定得做 Fluting TEST，線上EL％有調整時需再確認★ (RMK00241) . ★品檢注意！JIS&CNS 訂單必須每滿50噸一定要再做一次TEST (RMK00259) . 【PMT】1.2.CC2計算完後面漆每個ZONE 爐溫各降8℃為最終爐溫 (RMK00568) . 【PMT】1.3.CC2因爐溫各降8℃為最終爐溫，請股長於TEST時 確實量測板溫 (RMK00568) . 【PMT】1.4.若發現PMT不足，請上調ZONE溫度並回饋工程師 (RMK00568) . 【PMT】1.5.品檢注意！因標準PMT有下修請注意MEK測試 (RMK00568) . 【PMT】1.6.厚板少生產，請領班量測板溫並記錄之 (RMK00568) | 訂單:2504DFD079/001 RCL 無 <生產備註> 事項 | 訂單:2504DFD079/001 CCPK 無 <生產備註> 事項 | 訂單:2504DFD079/001 CGQC <品檢備註> 事項如下 . 【邊緣品質】此為烤漆背面25μ訂單，請加強檢視鋼捲：邊緣殘剪、側緣鋅渣或毛邊，因為會導致烤漆背面漆轉印正面 (RMK00126) . 本單於烤漆正背面都塗裝正面漆，因此鍍鋅請管制背面表面品質比照正面 (RMK00363) | 訂單:2504DFD079/001 CCQC <品檢備註> 事項如下 . 【PMT】1.1.因為CR厚0.79 mm，TOP 標準PMT以239℃去計算 (RMK-YL_KUNG) . 【疊放】請出口每顆鋼捲貼紅色 " 禁止疊放 " 貼紙，如果有套桶S最多2層 (RMK-YL_KUNG) . 【分切】郁潔曰：母鋼分切2顆，限重8~10.5噸，勿超上限重 (RMK-E_CHIN) . 【邊緣品質】此為烤漆背面25μ訂單，請加強檢視鋼捲：邊緣殘剪、側緣鋅渣或毛邊，因為會導致烤漆背面漆轉印正面 (RMK00126) . 1.本單若塗裝背面漆一律改為REVERSE COATING 例外訂單如下敘述 (RMK00163) . 2.例外訂單為R字頭超低光澤與PVDF (＞25μ)，背面漆可改 NATURE COATING，但搭配底漆避免遮蓋性不佳 (RMK00163) . ★本產品因訴賠過，一定得做 Fluting TEST，線上EL％有調整時需再確認★ (RMK00241) . ★品檢注意！JIS&CNS 訂單必須每滿50噸一定要再做一次TEST (RMK00259) . 【PMT】1.2.CC2計算完後面漆每個ZONE 爐溫各降8℃為最終爐溫 (RMK00568) . 【PMT】1.3.CC2因爐溫各降8℃為最終爐溫，請股長於TEST時 確實量測板溫 (RMK00568) . 【PMT】1.4.若發現PMT不足，請上調ZONE溫度並回饋工程師 (RMK00568) . 【PMT】1.5.品檢注意！因標準PMT有下修請注意MEK測試 (RMK00568) . 【PMT】1.6.厚板少生產，請領班量測板溫並記錄之 (RMK00568) | 訂單:2504DFD079/001 TOL 無 <生產備註> 事項 | 【分切】郁潔曰：母鋼分切2顆，限重8~10.5噸，勿超上限重^^/CC1/CC2/CCQC/ <<.E_CHIN 2025/04/18 15:14.>> 【疊放】請出口每顆鋼捲貼紅色 " 禁止疊放 " 貼紙，如果有套桶S最多2層^^/CC1/CC2/CCQC/ <<.YL_KUNG 2025/04/18 15:23.>> 【PMT】1.1.因為CR厚0.79 mm，TOP 標準PMT以239℃去計算^^/CC1/CC2/CCQC/ <<.YL_KUNG 2025/04/18 15:25.>> | 訂單 2504DFD079/001 修改記錄如下: 20250418 10:11:15 (22030) 退火碼: >> S1, 用途碼: >> COA006, 背面標示: >> S000, 訂單背面顏色(五碼): >> 2Y165, 背面漆膜厚: >> 25, 背面漆塗漆型式幾塗幾烤: >> 2, 鉻酸鹽: >> Z, 訂單厚度: >> 0.8, 訂單重: >> 20, 重量容許率(下限): >> 10, 重量容許率(上限): >> 10, 訂單寬度: >> 1220, 鍍製方式: >> AC, 鋼捲內徑: >> 610, 鋼捲下限重: >> 9, 鋼捲上限重: >> 12, 壓花條件碼: >> -, 表面花紋: >> Z, 綠色識別碼: >> -, 印刷輥號: >> -, 產品代碼: >> PPGI, 皮膜碼: >> -, 單位別: >> M, 油品種類: >> Z, 塗油量: >> Z, 包裝代碼: >> D2 , 保護膜碼: >> -, 客戶試片取樣數量: >> 0, 客戶試片取樣型式: >> -, 調質碼: >> S, 套筒碼: >> P , 規格: >> CGCC-10, 製造標準: >> CNS, 表面處理劑種類: >> Z, 表面處理劑塗佈量: >> Z, 伸長率測試: >> N, 硬度測試碼: >> N, 抗拉強度測試: >> N, 降伏強度測試: >> N, 厚度變異: >> 0, 訂單正面顏色(五碼): >> 6C345, 正面漆膜厚: >> 25, 正面漆塗漆型式幾塗幾烤: >> 2, 修邊碼: >> Y, 重量碼: >> AW, 鋼捲捲向: >> I, 鍍層碼: >> Z12, 20250418 10:14:50 (22030) 鋼捲下限重: 9 >> 8, 鋼捲上限重: 12 >> 10.5, | *: | [訂單訊息通知] 2025/04/18 下午 03:07:55 *** (洪萱茹 >> 通知 >> Seren Lin, Winnie Chang, Emily Hong, Edwy Chin, Sherry Shan, YuLung Kung, Y.L. Liu, Julian Liu, Sony Su, YunTung Li) 訊息 : 有指定鋼捲請留意，原鋼編號BL1002737， 重量20,870
PPGI | 2504DFD079/002 | 1. 單捲限重檢核 (原料重:18.5~23.5, 分切困難:21.00~23.50, 單捲限重:8.00~10.50)(OFP00031)-{.不符.} | 1. 烤漆產品"門板"類...指定使用CSC或DS用料，切勿用其它料源 (OFP00129)-{.不符.} 2. 部分大陸料含B元素超過CNS規範管制，故請原料CNS規範之訂單不要配大陸料 (OFP00684)-{.不符.} | 1. CQ CR厚度超過0.7MM後要注意CR1與CR2修邊寬度要確認 (OFP00157)-{.不符.} 2. 備註：XXXXX 標準MASS=XXX 為生產與品管依據。排程MASS為請購用不用理會 (OFP00293)-{.不符.} 3. 高光新增備註（適用非直立式包裝）：請出口每顆鋼捲貼紅色 " 禁止疊放 " 貼紙，如果有套桶S最多2層 (OFP00366)-{.不符.} 4. 【提醒 審單人員】CR≧0.6 要於烤漆備註調降 PMT等相關。★KP抗塵PVDF不受此限 (OFP00509)-{.不符.} 5. 部分大陸料含B元素超過CNS規範管制，故請原料CNS規範之訂單不要配大陸料 (OFP00684)-{.不符.} 6. 用途別對應選配碼不符 (用途碼:COA006, 選配碼:ON009 不符)(OFP00030)-{.不符.} | 訂單:2504DFD079/002 CPL <生產備註> 事項如下 . 本單為烤漆背面大於等於25μ塗裝，軋延後不允許毛邊，請CPL注意修邊狀況 (RMK00124) . 【邊緣品質】此為烤漆背面25μ訂單，請加強檢視鋼捲：邊緣殘剪、側緣鋅渣或毛邊，因為會導致烤漆背面漆轉印正面 (RMK00126) . 指定使用CSC或中龍或者日本用料，切勿用其它料源。會訴賠... (RMK00241) . 除HGI/ HGL 訂單邊緣不噴油. 其餘皆側緣噴油 (RMK00285) | 訂單:2504DFD079/002 CR1 <生產備註> 事項如下 . 【邊緣品質】此為烤漆背面25μ訂單，請加強檢視鋼捲：邊緣殘剪、側緣鋅渣或毛邊，因為會導致烤漆背面漆轉印正面 (RMK00126) . 指定使用CSC或中龍或者日本用料，切勿用其它料源。會訴賠... (RMK00241) . 每組工輥生產之第一顆鋼捲, 檢查振動輥痕或砂輪痕 (RMK00307) | 訂單:2504DFD079/002 CR2 <生產備註> 事項如下 . 【邊緣品質】此為烤漆背面25μ訂單，請加強檢視鋼捲：邊緣殘剪、側緣鋅渣或毛邊，因為會導致烤漆背面漆轉印正面 (RMK00126) . 指定使用CSC或中龍或者日本用料，切勿用其它料源。會訴賠... (RMK00241) . 每組工輥生產之第一顆鋼捲, 檢查振動輥痕或砂輪痕 (RMK00307) | 訂單:2504DFD079/002 CG1 <生產備註> 事項如下 . 注意平坦度及表面狀況（如無鋅痕、刮痕、凹陷 等） (RMK00085) . 請量測平坦度及弓形度，並記錄. (RMK00085) . 【邊緣品質】此為烤漆背面25μ訂單，請加強檢視鋼捲：邊緣殘剪、側緣鋅渣或毛邊，因為會導致烤漆背面漆轉印正面 (RMK00126) . ★ SKP+T/L 的 EL％總和 CQ ＞0.8％,材質SAE1012＞0.6 ％ --->一定要達到不然會訴賠★ (RMK00241) . 指定使用CSC或中龍或者日本用料，切勿用其它料源。會訴賠... (RMK00241) . 因為SKP+T/L 的 EL％總和 CQ ＞0.8％,材質SAE1012＞0.6 ％以上時，烤漆品檢測試Fluting 會NG降級 (RMK00241) . 若SKP+T/L 的 EL％總和 CQ ＞0.8％,材質SAE1012＞0.6 ％ 未能符合，反應給下製程與TED工程師 (RMK00241) . 本單於烤漆正背面都塗裝正面漆，因此鍍鋅請管制背面表面品質比照正面 (RMK00363) | 訂單:2504DFD079/002 CG2 <生產備註> 事項如下 . 注意平坦度及表面狀況（如無鋅痕、刮痕、凹陷 等） (RMK00085) . 請量測平坦度及弓形度，並記錄. (RMK00085) . 【邊緣品質】此為烤漆背面25μ訂單，請加強檢視鋼捲：邊緣殘剪、側緣鋅渣或毛邊，因為會導致烤漆背面漆轉印正面 (RMK00126) . ★ SKP+T/L 的 EL％總和 CQ ＞0.8％,材質SAE1012＞0.6 ％ --->一定要達到不然會訴賠★ (RMK00241) . 指定使用CSC或中龍或者日本用料，切勿用其它料源。會訴賠... (RMK00241) . 因為SKP+T/L 的 EL％總和 CQ ＞0.8％,材質SAE1012＞0.6 ％以上時，烤漆品檢測試Fluting 會NG降級 (RMK00241) . 若SKP+T/L 的 EL％總和 CQ ＞0.8％,材質SAE1012＞0.6 ％ 未能符合，反應給下製程與TED工程師 (RMK00241) . 本單於烤漆正背面都塗裝正面漆，因此鍍鋅請管制背面表面品質比照正面 (RMK00363) | 訂單:2504DFD079/002 CC1 <生產備註> 事項如下 . 【PMT】1.1.因為CR厚0.992 mm，TOP 標準PMT以235℃去計算 (RMK-YL_KUNG) . 【疊放】請出口每顆鋼捲貼紅色 " 禁止疊放 " 貼紙，如果有套桶S最多2層 (RMK-YL_KUNG) . 【分切】母鋼分切2顆，限重8~10.5噸，勿超上限重 (RMK-YL_KUNG) . 冷軋厚度 > 0.8mm 內圈須插入二張瓦楞紙,防止端板印痕.客戶為益大時不可加瓦楞紙 (RMK00059) . 注意用途為傳統捲門. (RMK00085) . 需測試 ''往返摩擦試驗'' (RMK00085) . 此色為高光澤主操請注意捲起張力的提高查表 (RMK00122) . 【邊緣品質】此為烤漆背面25μ訂單，請加強檢視鋼捲：邊緣殘剪、側緣鋅渣或毛邊，因為會導致烤漆背面漆轉印正面 (RMK00126) . 1.本單若塗裝背面漆一律改為REVERSE COATING 例外訂單如下敘述 (RMK00163) . 2.例外訂單為R字頭超低光澤與PVDF (＞25μ)，背面漆可改 NATURE COATING，但搭配底漆避免遮蓋性不佳 (RMK00163) . 一般CQ T/L EL％目標0.1％，視板面或狀況可做調整--->不然下製程會發生FLUTING會訴賠 (RMK00241) . ★本產品因訴賠過，一定得做 Fluting TEST，線上EL％有調整時需再確認★ (RMK00241) . ★品檢注意！JIS&CNS 訂單必須每滿50噸一定要再做一次TEST (RMK00259) . 【PMT】1.2.CC2計算完後面漆每個ZONE 爐溫各降8℃為最終爐溫 (RMK00568) . 【PMT】1.3.CC2因爐溫各降8℃為最終爐溫，請股長於TEST時 確實量測板溫 (RMK00568) . 【PMT】1.4.若發現PMT不足，請上調ZONE溫度並回饋工程師 (RMK00568) . 【PMT】1.5.品檢注意！因標準PMT有下修請注意MEK測試 (RMK00568) . 【PMT】1.6.厚板少生產，請領班量測板溫並記錄之 (RMK00568) | 訂單:2504DFD079/002 CC2 <生產備註> 事項如下 . 【PMT】1.1.因為CR厚0.992 mm，TOP 標準PMT以235℃去計算 (RMK-YL_KUNG) . 【疊放】請出口每顆鋼捲貼紅色 " 禁止疊放 " 貼紙，如果有套桶S最多2層 (RMK-YL_KUNG) . 【分切】母鋼分切2顆，限重8~10.5噸，勿超上限重 (RMK-YL_KUNG) . 冷軋厚度 > 0.8mm 內圈須插入二張瓦楞紙,防止端板印痕.客戶為益大時不可加瓦楞紙 (RMK00059) . 注意用途為傳統捲門. (RMK00085) . 需測試 ''往返摩擦試驗'' (RMK00085) . 此色為高光澤主操請注意捲起張力的提高查表 (RMK00122) . 【邊緣品質】此為烤漆背面25μ訂單，請加強檢視鋼捲：邊緣殘剪、側緣鋅渣或毛邊，因為會導致烤漆背面漆轉印正面 (RMK00126) . 1.本單若塗裝背面漆一律改為REVERSE COATING 例外訂單如下敘述 (RMK00163) . 2.例外訂單為R字頭超低光澤與PVDF (＞25μ)，背面漆可改 NATURE COATING，但搭配底漆避免遮蓋性不佳 (RMK00163) . 20120627晨會決議 CC2生產 PPGI 時請使用表調 (RMK00191) . 一般CQ T/L EL％目標0.1％，視板面或狀況可做調整--->不然下製程會發生FLUTING會訴賠 (RMK00241) . ★本產品因訴賠過，一定得做 Fluting TEST，線上EL％有調整時需再確認★ (RMK00241) . ★品檢注意！JIS&CNS 訂單必須每滿50噸一定要再做一次TEST (RMK00259) . 【PMT】1.2.CC2計算完後面漆每個ZONE 爐溫各降8℃為最終爐溫 (RMK00568) . 【PMT】1.3.CC2因爐溫各降8℃為最終爐溫，請股長於TEST時 確實量測板溫 (RMK00568) . 【PMT】1.4.若發現PMT不足，請上調ZONE溫度並回饋工程師 (RMK00568) . 【PMT】1.5.品檢注意！因標準PMT有下修請注意MEK測試 (RMK00568) . 【PMT】1.6.厚板少生產，請領班量測板溫並記錄之 (RMK00568) | 訂單:2504DFD079/002 RCL <生產備註> 事項如下 . 冷軋厚度 > 0.8mm 內圈須插入二張瓦楞紙,防止端板印痕.客戶為益大時不可加瓦楞紙 (RMK00059) | 訂單:2504DFD079/002 CCPK 無 <生產備註> 事項 | 訂單:2504DFD079/002 CGQC <品檢備註> 事項如下 . 【邊緣品質】此為烤漆背面25μ訂單，請加強檢視鋼捲：邊緣殘剪、側緣鋅渣或毛邊，因為會導致烤漆背面漆轉印正面 (RMK00126) . 本單於烤漆正背面都塗裝正面漆，因此鍍鋅請管制背面表面品質比照正面 (RMK00363) | 訂單:2504DFD079/002 CCQC <品檢備註> 事項如下 . 【PMT】1.1.因為CR厚0.992 mm，TOP 標準PMT以235℃去計算 (RMK-YL_KUNG) . 【疊放】請出口每顆鋼捲貼紅色 " 禁止疊放 " 貼紙，如果有套桶S最多2層 (RMK-YL_KUNG) . 【分切】母鋼分切2顆，限重8~10.5噸，勿超上限重 (RMK-YL_KUNG) . 冷軋厚度 > 0.8mm 內圈須插入二張瓦楞紙,防止端板印痕.客戶為益大時不可加瓦楞紙 (RMK00059) . 【邊緣品質】此為烤漆背面25μ訂單，請加強檢視鋼捲：邊緣殘剪、側緣鋅渣或毛邊，因為會導致烤漆背面漆轉印正面 (RMK00126) . 1.本單若塗裝背面漆一律改為REVERSE COATING 例外訂單如下敘述 (RMK00163) . 2.例外訂單為R字頭超低光澤與PVDF (＞25μ)，背面漆可改 NATURE COATING，但搭配底漆避免遮蓋性不佳 (RMK00163) . ★本產品因訴賠過，一定得做 Fluting TEST，線上EL％有調整時需再確認★ (RMK00241) . ★品檢注意！JIS&CNS 訂單必須每滿50噸一定要再做一次TEST (RMK00259) . 【PMT】1.2.CC2計算完後面漆每個ZONE 爐溫各降8℃為最終爐溫 (RMK00568) . 【PMT】1.3.CC2因爐溫各降8℃為最終爐溫，請股長於TEST時 確實量測板溫 (RMK00568) . 【PMT】1.4.若發現PMT不足，請上調ZONE溫度並回饋工程師 (RMK00568) . 【PMT】1.5.品檢注意！因標準PMT有下修請注意MEK測試 (RMK00568) . 【PMT】1.6.厚板少生產，請領班量測板溫並記錄之 (RMK00568) | 訂單:2504DFD079/002 TOL 無 <生產備註> 事項 | 【分切】母鋼分切2顆，限重8~10.5噸，勿超上限重^^/CC1/CC2/CCQC/ <<.YL_KUNG 2025/04/18 15:46.>> 【疊放】請出口每顆鋼捲貼紅色 " 禁止疊放 " 貼紙，如果有套桶S最多2層^^/CC1/CC2/CCQC/ <<.YL_KUNG 2025/04/18 15:47.>> 【PMT】1.1.因為CR厚0.992 mm，TOP 標準PMT以235℃去計算^^/CC1/CC2/CCQC/ <<.YL_KUNG 2025/04/18 15:47.>> | 訂單 2504DFD079/002 修改記錄如下: 20250418 10:11:21 (22030) 退火碼: >> S1, 用途碼: >> COA006, 背面標示: >> S000, 訂單背面顏色(五碼): >> 2Y165, 背面漆膜厚: >> 25, 背面漆塗漆型式幾塗幾烤: >> 2, 鉻酸鹽: >> Z, 訂單厚度: >> 1, 訂單重: >> 60, 重量容許率(下限): >> 10, 重量容許率(上限): >> 10, 訂單寬度: >> 1220, 鍍製方式: >> AC, 鋼捲內徑: >> 610, 鋼捲下限重: >> 8, 鋼捲上限重: >> 10.5, 壓花條件碼: >> -, 表面花紋: >> Z, 綠色識別碼: >> -, 印刷輥號: >> -, 產品代碼: >> PPGI, 皮膜碼: >> -, 單位別: >> M, 油品種類: >> Z, 塗油量: >> Z, 包裝代碼: >> D2 , 保護膜碼: >> -, 客戶試片取樣數量: >> 0, 客戶試片取樣型式: >> -, 調質碼: >> S, 套筒碼: >> P , 規格: >> CGCC-10, 製造標準: >> CNS, 表面處理劑種類: >> Z, 表面處理劑塗佈量: >> Z, 伸長率測試: >> N, 硬度測試碼: >> N, 抗拉強度測試: >> N, 降伏強度測試: >> N, 厚度變異: >> 0, 訂單正面顏色(五碼): >> 6C345, 正面漆膜厚: >> 25, 正面漆塗漆型式幾塗幾烤: >> 2, 修邊碼: >> Y, 重量碼: >> AW, 鋼捲捲向: >> I, 鍍層碼: >> Z12, | *: | [訂單訊息通知] 2025/04/18 下午 03:11:18 *** (洪萱茹 >> 通知 >> Seren Lin, Winnie Chang, Emily Hong, Edwy Chin, Sherry Shan, YuLung Kung, Y.L. Liu, Julian Liu, Sony Su, YunTung Li) 訊息 : 有指定鋼捲3顆請留意。原鋼編號3142472， 重量 20,805。原鋼編號CL2003299， 重量 20,270。原鋼編號CL2002283， 重量 20,230。
PPGI | 2504DFD079/003 |  | 1. 烤漆產品"門板"類...指定使用CSC或DS用料，切勿用其它料源 (OFP00129)-{.不符.} 2. 部分大陸料含B元素超過CNS規範管制，故請原料CNS規範之訂單不要配大陸料 (OFP00684)-{.不符.} | 1. CQ CR厚度超過0.7MM後要注意CR1與CR2修邊寬度要確認 (OFP00157)-{.不符.} 2. 備註：XXXXX 標準MASS=XXX 為生產與品管依據。排程MASS為請購用不用理會 (OFP00293)-{.不符.} 3. 高光新增備註（適用非直立式包裝）：請出口每顆鋼捲貼紅色 " 禁止疊放 " 貼紙，如果有套桶S最多2層 (OFP00366)-{.不符.} 4. 【提醒 審單人員】CR≧0.6 要於烤漆備註調降 PMT等相關。★KP抗塵PVDF不受此限 (OFP00509)-{.不符.} 5. 部分大陸料含B元素超過CNS規範管制，故請原料CNS規範之訂單不要配大陸料 (OFP00684)-{.不符.} 6. 用途別對應選配碼不符 (用途碼:COA006, 選配碼:ON009 不符)(OFP00030)-{.不符.} | 訂單:2504DFD079/003 CPL <生產備註> 事項如下 . 本單為烤漆背面大於等於25μ塗裝，軋延後不允許毛邊，請CPL注意修邊狀況 (RMK00124) . 【邊緣品質】此為烤漆背面25μ訂單，請加強檢視鋼捲：邊緣殘剪、側緣鋅渣或毛邊，因為會導致烤漆背面漆轉印正面 (RMK00126) . 指定使用CSC或中龍或者日本用料，切勿用其它料源。會訴賠... (RMK00241) . 除HGI/ HGL 訂單邊緣不噴油. 其餘皆側緣噴油 (RMK00285) | 訂單:2504DFD079/003 CR1 <生產備註> 事項如下 . 【邊緣品質】此為烤漆背面25μ訂單，請加強檢視鋼捲：邊緣殘剪、側緣鋅渣或毛邊，因為會導致烤漆背面漆轉印正面 (RMK00126) . 指定使用CSC或中龍或者日本用料，切勿用其它料源。會訴賠... (RMK00241) . 每組工輥生產之第一顆鋼捲, 檢查振動輥痕或砂輪痕 (RMK00307) | 訂單:2504DFD079/003 CR2 <生產備註> 事項如下 . 【邊緣品質】此為烤漆背面25μ訂單，請加強檢視鋼捲：邊緣殘剪、側緣鋅渣或毛邊，因為會導致烤漆背面漆轉印正面 (RMK00126) . 指定使用CSC或中龍或者日本用料，切勿用其它料源。會訴賠... (RMK00241) . 每組工輥生產之第一顆鋼捲, 檢查振動輥痕或砂輪痕 (RMK00307) | 訂單:2504DFD079/003 CG1 <生產備註> 事項如下 . 注意平坦度及表面狀況（如無鋅痕、刮痕、凹陷 等） (RMK00085) . 請量測平坦度及弓形度，並記錄. (RMK00085) . 【邊緣品質】此為烤漆背面25μ訂單，請加強檢視鋼捲：邊緣殘剪、側緣鋅渣或毛邊，因為會導致烤漆背面漆轉印正面 (RMK00126) . ★ SKP+T/L 的 EL％總和 CQ ＞0.8％,材質SAE1012＞0.6 ％ --->一定要達到不然會訴賠★ (RMK00241) . 指定使用CSC或中龍或者日本用料，切勿用其它料源。會訴賠... (RMK00241) . 因為SKP+T/L 的 EL％總和 CQ ＞0.8％,材質SAE1012＞0.6 ％以上時，烤漆品檢測試Fluting 會NG降級 (RMK00241) . 若SKP+T/L 的 EL％總和 CQ ＞0.8％,材質SAE1012＞0.6 ％ 未能符合，反應給下製程與TED工程師 (RMK00241) . 本單於烤漆正背面都塗裝正面漆，因此鍍鋅請管制背面表面品質比照正面 (RMK00363) | 訂單:2504DFD079/003 CG2 <生產備註> 事項如下 . 注意平坦度及表面狀況（如無鋅痕、刮痕、凹陷 等） (RMK00085) . 請量測平坦度及弓形度，並記錄. (RMK00085) . 【邊緣品質】此為烤漆背面25μ訂單，請加強檢視鋼捲：邊緣殘剪、側緣鋅渣或毛邊，因為會導致烤漆背面漆轉印正面 (RMK00126) . ★ SKP+T/L 的 EL％總和 CQ ＞0.8％,材質SAE1012＞0.6 ％ --->一定要達到不然會訴賠★ (RMK00241) . 指定使用CSC或中龍或者日本用料，切勿用其它料源。會訴賠... (RMK00241) . 因為SKP+T/L 的 EL％總和 CQ ＞0.8％,材質SAE1012＞0.6 ％以上時，烤漆品檢測試Fluting 會NG降級 (RMK00241) . 若SKP+T/L 的 EL％總和 CQ ＞0.8％,材質SAE1012＞0.6 ％ 未能符合，反應給下製程與TED工程師 (RMK00241) . 本單於烤漆正背面都塗裝正面漆，因此鍍鋅請管制背面表面品質比照正面 (RMK00363) | 訂單:2504DFD079/003 CC1 <生產備註> 事項如下 . 【PMT】1.1.因為CR厚0.992 mm，TOP 標準PMT以235℃去計算 (RMK-YL_KUNG) . 【疊放】請出口品檢在每顆鋼捲上張貼紅色 " 禁止疊放 " 貼紙，如果有套桶S最多疊兩層 (RMK-YL_KUNG) . 【疊放】出口每顆鋼捲貼紅色 " 禁止疊放 " 貼紙，如果有套桶S最多2層 (RMK-YL_KUNG) . 冷軋厚度 > 0.8mm 內圈須插入二張瓦楞紙,防止端板印痕.客戶為益大時不可加瓦楞紙 (RMK00059) . 注意用途為傳統捲門. (RMK00085) . 需測試 ''往返摩擦試驗'' (RMK00085) . 此色為高光澤主操請注意捲起張力的提高查表 (RMK00122) . 【邊緣品質】此為烤漆背面25μ訂單，請加強檢視鋼捲：邊緣殘剪、側緣鋅渣或毛邊，因為會導致烤漆背面漆轉印正面 (RMK00126) . 1.本單若塗裝背面漆一律改為REVERSE COATING 例外訂單如下敘述 (RMK00163) . 2.例外訂單為R字頭超低光澤與PVDF (＞25μ)，背面漆可改 NATURE COATING，但搭配底漆避免遮蓋性不佳 (RMK00163) . 一般CQ T/L EL％目標0.1％，視板面或狀況可做調整--->不然下製程會發生FLUTING會訴賠 (RMK00241) . ★本產品因訴賠過，一定得做 Fluting TEST，線上EL％有調整時需再確認★ (RMK00241) . ★品檢注意！JIS&CNS 訂單必須每滿50噸一定要再做一次TEST (RMK00259) . 【抽氣量】白色系在CC1生產時,FINISH抽氣量請設定250,如生產中發生色差b值異常升高,請股長再加大抽氣量因應 (RMK00560) . 【PMT】1.2.CC2計算完後面漆每個ZONE 爐溫各降8℃為最終爐溫 (RMK00568) . 【PMT】1.3.CC2因爐溫各降8℃為最終爐溫，請股長於TEST時 確實量測板溫 (RMK00568) . 【PMT】1.4.若發現PMT不足，請上調ZONE溫度並回饋工程師 (RMK00568) . 【PMT】1.5.品檢注意！因標準PMT有下修請注意MEK測試 (RMK00568) . 【PMT】1.6.厚板少生產，請領班量測板溫並記錄之 (RMK00568) | 訂單:2504DFD079/003 CC2 <生產備註> 事項如下 . 【PMT】1.1.因為CR厚0.992 mm，TOP 標準PMT以235℃去計算 (RMK-YL_KUNG) . 【疊放】請出口品檢在每顆鋼捲上張貼紅色 " 禁止疊放 " 貼紙，如果有套桶S最多疊兩層 (RMK-YL_KUNG) . 【疊放】出口每顆鋼捲貼紅色 " 禁止疊放 " 貼紙，如果有套桶S最多2層 (RMK-YL_KUNG) . 冷軋厚度 > 0.8mm 內圈須插入二張瓦楞紙,防止端板印痕.客戶為益大時不可加瓦楞紙 (RMK00059) . 注意用途為傳統捲門. (RMK00085) . 需測試 ''往返摩擦試驗'' (RMK00085) . 此色為高光澤主操請注意捲起張力的提高查表 (RMK00122) . 【邊緣品質】此為烤漆背面25μ訂單，請加強檢視鋼捲：邊緣殘剪、側緣鋅渣或毛邊，因為會導致烤漆背面漆轉印正面 (RMK00126) . 1.本單若塗裝背面漆一律改為REVERSE COATING 例外訂單如下敘述 (RMK00163) . 2.例外訂單為R字頭超低光澤與PVDF (＞25μ)，背面漆可改 NATURE COATING，但搭配底漆避免遮蓋性不佳 (RMK00163) . 20120627晨會決議 CC2生產 PPGI 時請使用表調 (RMK00191) . 一般CQ T/L EL％目標0.1％，視板面或狀況可做調整--->不然下製程會發生FLUTING會訴賠 (RMK00241) . ★本產品因訴賠過，一定得做 Fluting TEST，線上EL％有調整時需再確認★ (RMK00241) . ★品檢注意！JIS&CNS 訂單必須每滿50噸一定要再做一次TEST (RMK00259) . 【抽氣量】白色系在CC1生產時,FINISH抽氣量請設定250,如生產中發生色差b值異常升高,請股長再加大抽氣量因應 (RMK00560) . 【PMT】1.2.CC2計算完後面漆每個ZONE 爐溫各降8℃為最終爐溫 (RMK00568) . 【PMT】1.3.CC2因爐溫各降8℃為最終爐溫，請股長於TEST時 確實量測板溫 (RMK00568) . 【PMT】1.4.若發現PMT不足，請上調ZONE溫度並回饋工程師 (RMK00568) . 【PMT】1.5.品檢注意！因標準PMT有下修請注意MEK測試 (RMK00568) . 【PMT】1.6.厚板少生產，請領班量測板溫並記錄之 (RMK00568) | 訂單:2504DFD079/003 RCL <生產備註> 事項如下 . 冷軋厚度 > 0.8mm 內圈須插入二張瓦楞紙,防止端板印痕.客戶為益大時不可加瓦楞紙 (RMK00059) | 訂單:2504DFD079/003 CCPK 無 <生產備註> 事項 | 訂單:2504DFD079/003 CGQC <品檢備註> 事項如下 . 【邊緣品質】此為烤漆背面25μ訂單，請加強檢視鋼捲：邊緣殘剪、側緣鋅渣或毛邊，因為會導致烤漆背面漆轉印正面 (RMK00126) . 本單於烤漆正背面都塗裝正面漆，因此鍍鋅請管制背面表面品質比照正面 (RMK00363) | 訂單:2504DFD079/003 CCQC <品檢備註> 事項如下 . 【PMT】1.1.因為CR厚0.992 mm，TOP 標準PMT以235℃去計算 (RMK-YL_KUNG) . 【疊放】請出口品檢在每顆鋼捲上張貼紅色 " 禁止疊放 " 貼紙，如果有套桶S最多疊兩層 (RMK-YL_KUNG) . 【疊放】出口每顆鋼捲貼紅色 " 禁止疊放 " 貼紙，如果有套桶S最多2層 (RMK-YL_KUNG) . 冷軋厚度 > 0.8mm 內圈須插入二張瓦楞紙,防止端板印痕.客戶為益大時不可加瓦楞紙 (RMK00059) . 【邊緣品質】此為烤漆背面25μ訂單，請加強檢視鋼捲：邊緣殘剪、側緣鋅渣或毛邊，因為會導致烤漆背面漆轉印正面 (RMK00126) . 1.本單若塗裝背面漆一律改為REVERSE COATING 例外訂單如下敘述 (RMK00163) . 2.例外訂單為R字頭超低光澤與PVDF (＞25μ)，背面漆可改 NATURE COATING，但搭配底漆避免遮蓋性不佳 (RMK00163) . ★本產品因訴賠過，一定得做 Fluting TEST，線上EL％有調整時需再確認★ (RMK00241) . ★品檢注意！JIS&CNS 訂單必須每滿50噸一定要再做一次TEST (RMK00259) . 【PMT】1.2.CC2計算完後面漆每個ZONE 爐溫各降8℃為最終爐溫 (RMK00568) . 【PMT】1.3.CC2因爐溫各降8℃為最終爐溫，請股長於TEST時 確實量測板溫 (RMK00568) . 【PMT】1.4.若發現PMT不足，請上調ZONE溫度並回饋工程師 (RMK00568) . 【PMT】1.5.品檢注意！因標準PMT有下修請注意MEK測試 (RMK00568) . 【PMT】1.6.厚板少生產，請領班量測板溫並記錄之 (RMK00568) | 訂單:2504DFD079/003 TOL 無 <生產備註> 事項 | 【疊放】出口每顆鋼捲貼紅色 " 禁止疊放 " 貼紙，如果有套桶S最多2層^^/CC1/CC2/CCQC/ <<.YL_KUNG 2025/04/18 14:32.>> 【疊放】請出口品檢在每顆鋼捲上張貼紅色 " 禁止疊放 " 貼紙，如果有套桶S最多疊兩層^^/CC1/CC2/CCQC/ <<.YL_KUNG 2025/04/18 14:33.>> 【PMT】1.1.因為CR厚0.992 mm，TOP 標準PMT以235℃去計算^^/CC1/CC2/CCQC/ <<.YL_KUNG 2025/04/18 14:33.>> | 訂單 2504DFD079/003 修改記錄如下: 20250418 10:11:26 (22030) 退火碼: >> S1, 用途碼: >> COA006, 背面標示: >> S000, 訂單背面顏色(五碼): >> 3Y455, 背面漆膜厚: >> 25, 背面漆塗漆型式幾塗幾烤: >> 2, 鉻酸鹽: >> Z, 訂單厚度: >> 1, 訂單重: >> 100, 重量容許率(下限): >> 10, 重量容許率(上限): >> 10, 訂單寬度: >> 1243, 鍍製方式: >> AC, 鋼捲內徑: >> 508, 鋼捲下限重: >> 8, 鋼捲上限重: >> 12, 壓花條件碼: >> -, 表面花紋: >> Z, 綠色識別碼: >> -, 印刷輥號: >> -, 產品代碼: >> PPGI, 皮膜碼: >> -, 單位別: >> M, 油品種類: >> Z, 塗油量: >> Z, 包裝代碼: >> D2 , 保護膜碼: >> -, 客戶試片取樣型式: >> -, 調質碼: >> S, 套筒碼: >> S , 規格: >> CGCC-10, 製造標準: >> CNS, 表面處理劑種類: >> Z, 表面處理劑塗佈量: >> Z, 伸長率測試: >> N, 硬度測試碼: >> N, 抗拉強度測試: >> N, 降伏強度測試: >> N, 厚度變異: >> 0, 訂單正面顏色(五碼): >> 7W325, 正面漆膜厚: >> 25, 正面漆塗漆型式幾塗幾烤: >> 2, 修邊碼: >> Y, 重量碼: >> AW, 鋼捲捲向: >> I, 鍍層碼: >> Z12, 20250418 10:14:51 (22030) 鋼捲內徑: 508 >> 610, 套筒碼: S >> P , | *: | [訂單訊息通知] 2025/04/18 下午 02:21:08 *** (龔裕隆 >> 通知 >> Seren Lin) 訊息 : 查歷史訂單紀錄，搭配S鋼套筒及內徑508，此單為P紙套筒及內徑610，請確認之。 [訂單訊息通知] 2025/04/18 下午 03:03:04 *** (林郁潔 >> 通知 >> YuLung Kung) 訊息 : 確認傳統捲門訂單統一使用P套筒，另這筆客戶確認為內徑610
PPGI | 2504DFD079/004 |  | 1. 烤漆產品"門板"類...指定使用CSC或DS用料，切勿用其它料源 (OFP00129)-{.不符.} 2. 部分大陸料含B元素超過CNS規範管制，故請原料CNS規範之訂單不要配大陸料 (OFP00684)-{.不符.} | 1. CQ CR厚度超過0.7MM後要注意CR1與CR2修邊寬度要確認 (OFP00157)-{.不符.} 2. 備註：XXXXX 標準MASS=XXX 為生產與品管依據。排程MASS為請購用不用理會 (OFP00293)-{.不符.} 3. 高光新增備註（適用非直立式包裝）：請出口每顆鋼捲貼紅色 " 禁止疊放 " 貼紙，如果有套桶S最多2層 (OFP00366)-{.不符.} 4. 【提醒 審單人員】CR≧0.6 要於烤漆備註調降 PMT等相關。★KP抗塵PVDF不受此限 (OFP00509)-{.不符.} 5. 部分大陸料含B元素超過CNS規範管制，故請原料CNS規範之訂單不要配大陸料 (OFP00684)-{.不符.} 6. 用途別對應選配碼不符 (用途碼:COA006, 選配碼:ON009 不符)(OFP00030)-{.不符.} | 訂單:2504DFD079/004 CPL <生產備註> 事項如下 . 本單為烤漆背面大於等於25μ塗裝，軋延後不允許毛邊，請CPL注意修邊狀況 (RMK00124) . 【邊緣品質】此為烤漆背面25μ訂單，請加強檢視鋼捲：邊緣殘剪、側緣鋅渣或毛邊，因為會導致烤漆背面漆轉印正面 (RMK00126) . 指定使用CSC或中龍或者日本用料，切勿用其它料源。會訴賠... (RMK00241) . 除HGI/ HGL 訂單邊緣不噴油. 其餘皆側緣噴油 (RMK00285) | 訂單:2504DFD079/004 CR1 <生產備註> 事項如下 . 【邊緣品質】此為烤漆背面25μ訂單，請加強檢視鋼捲：邊緣殘剪、側緣鋅渣或毛邊，因為會導致烤漆背面漆轉印正面 (RMK00126) . 指定使用CSC或中龍或者日本用料，切勿用其它料源。會訴賠... (RMK00241) . 每組工輥生產之第一顆鋼捲, 檢查振動輥痕或砂輪痕 (RMK00307) | 訂單:2504DFD079/004 CR2 <生產備註> 事項如下 . 【邊緣品質】此為烤漆背面25μ訂單，請加強檢視鋼捲：邊緣殘剪、側緣鋅渣或毛邊，因為會導致烤漆背面漆轉印正面 (RMK00126) . 指定使用CSC或中龍或者日本用料，切勿用其它料源。會訴賠... (RMK00241) . 每組工輥生產之第一顆鋼捲, 檢查振動輥痕或砂輪痕 (RMK00307) | 訂單:2504DFD079/004 CG1 <生產備註> 事項如下 . 【本單鍍鋅 EL％ 注意】由於捲門需作 FLUTING 測試，而烤漆 T/L 能力，因此鍍鋅生產 SKP+T/L EL％ 目標 ≧0.1％ (RMK-YL_KUNG) . 注意平坦度及表面狀況（如無鋅痕、刮痕、凹陷 等） (RMK00085) . 請量測平坦度及弓形度，並記錄. (RMK00085) . 【邊緣品質】此為烤漆背面25μ訂單，請加強檢視鋼捲：邊緣殘剪、側緣鋅渣或毛邊，因為會導致烤漆背面漆轉印正面 (RMK00126) . ★ SKP+T/L 的 EL％總和 CQ ＞0.8％,材質SAE1012＞0.6 ％ --->一定要達到不然會訴賠★ (RMK00241) . 指定使用CSC或中龍或者日本用料，切勿用其它料源。會訴賠... (RMK00241) . 因為SKP+T/L 的 EL％總和 CQ ＞0.8％,材質SAE1012＞0.6 ％以上時，烤漆品檢測試Fluting 會NG降級 (RMK00241) . 若SKP+T/L 的 EL％總和 CQ ＞0.8％,材質SAE1012＞0.6 ％ 未能符合，反應給下製程與TED工程師 (RMK00241) . 本單於烤漆正背面都塗裝正面漆，因此鍍鋅請管制背面表面品質比照正面 (RMK00363) | 訂單:2504DFD079/004 CG2 <生產備註> 事項如下 . 【本單鍍鋅 EL％ 注意】由於捲門需作 FLUTING 測試，而烤漆 T/L 能力，因此鍍鋅生產 SKP+T/L EL％ 目標 ≧0.1％ (RMK-YL_KUNG) . 注意平坦度及表面狀況（如無鋅痕、刮痕、凹陷 等） (RMK00085) . 請量測平坦度及弓形度，並記錄. (RMK00085) . 【邊緣品質】此為烤漆背面25μ訂單，請加強檢視鋼捲：邊緣殘剪、側緣鋅渣或毛邊，因為會導致烤漆背面漆轉印正面 (RMK00126) . ★ SKP+T/L 的 EL％總和 CQ ＞0.8％,材質SAE1012＞0.6 ％ --->一定要達到不然會訴賠★ (RMK00241) . 指定使用CSC或中龍或者日本用料，切勿用其它料源。會訴賠... (RMK00241) . 因為SKP+T/L 的 EL％總和 CQ ＞0.8％,材質SAE1012＞0.6 ％以上時，烤漆品檢測試Fluting 會NG降級 (RMK00241) . 若SKP+T/L 的 EL％總和 CQ ＞0.8％,材質SAE1012＞0.6 ％ 未能符合，反應給下製程與TED工程師 (RMK00241) . 本單於烤漆正背面都塗裝正面漆，因此鍍鋅請管制背面表面品質比照正面 (RMK00363) | 訂單:2504DFD079/004 CC1 <生產備註> 事項如下 . 【留板】IP 新色第一次生產！請留 "30 cm X全寬" 烤漆板2片。請貼標籤+寫IP (RMK-YL_KUNG) . 【PMT】1.1.因為CR厚1.396mm，TOP 標準PMT以233℃去計算 (RMK-YL_KUNG) . 【疊放】每顆鋼捲貼紅色 " 禁止疊放 " 貼紙，如果有套桶S最多2層 (RMK-YL_KUNG) . 【本單鍍鋅 EL％ 注意】由於捲門需作 FLUTING 測試，而烤漆 T/L 能力，因此鍍鋅生產 SKP+T/L EL％ 目標 ≧0.1％ (RMK-YL_KUNG) . 冷軋厚度 > 0.8mm 內圈須插入二張瓦楞紙,防止端板印痕.客戶為益大時不可加瓦楞紙 (RMK00059) . 注意用途為傳統捲門. (RMK00085) . 需測試 ''往返摩擦試驗'' (RMK00085) . 此色為高光澤主操請注意捲起張力的提高查表 (RMK00122) . 【邊緣品質】此為烤漆背面25μ訂單，請加強檢視鋼捲：邊緣殘剪、側緣鋅渣或毛邊，因為會導致烤漆背面漆轉印正面 (RMK00126) . 1.本單若塗裝背面漆一律改為REVERSE COATING 例外訂單如下敘述 (RMK00163) . 2.例外訂單為R字頭超低光澤與PVDF (＞25μ)，背面漆可改 NATURE COATING，但搭配底漆避免遮蓋性不佳 (RMK00163) . 一般CQ T/L EL％目標0.1％，視板面或狀況可做調整--->不然下製程會發生FLUTING會訴賠 (RMK00241) . ★本產品因訴賠過，一定得做 Fluting TEST，線上EL％有調整時需再確認★ (RMK00241) . ★品檢注意！JIS&CNS 訂單必須每滿50噸一定要再做一次TEST (RMK00259) . 【抽氣量】白色系在CC1生產時,FINISH抽氣量請設定250,如生產中發生色差b值異常升高,請股長再加大抽氣量因應 (RMK00560) . 【PMT】1.2.CC2計算完後面漆每個ZONE 爐溫各降8℃為最終爐溫 (RMK00568) . 【PMT】1.3.CC2因爐溫各降8℃為最終爐溫，請股長於TEST時 確實量測板溫 (RMK00568) . 【PMT】1.4.若發現PMT不足，請上調ZONE溫度並回饋工程師 (RMK00568) . 【PMT】1.5.品檢注意！因標準PMT有下修請注意MEK測試 (RMK00568) . 【PMT】1.6.厚板少生產，請領班量測板溫並記錄之 (RMK00568) | 訂單:2504DFD079/004 CC2 <生產備註> 事項如下 . 【留板】IP 新色第一次生產！請留 "30 cm X全寬" 烤漆板2片。請貼標籤+寫IP (RMK-YL_KUNG) . 【PMT】1.1.因為CR厚1.396mm，TOP 標準PMT以233℃去計算 (RMK-YL_KUNG) . 【疊放】每顆鋼捲貼紅色 " 禁止疊放 " 貼紙，如果有套桶S最多2層 (RMK-YL_KUNG) . 【本單鍍鋅 EL％ 注意】由於捲門需作 FLUTING 測試，而烤漆 T/L 能力，因此鍍鋅生產 SKP+T/L EL％ 目標 ≧0.1％ (RMK-YL_KUNG) . 冷軋厚度 > 0.8mm 內圈須插入二張瓦楞紙,防止端板印痕.客戶為益大時不可加瓦楞紙 (RMK00059) . 注意用途為傳統捲門. (RMK00085) . 需測試 ''往返摩擦試驗'' (RMK00085) . 此色為高光澤主操請注意捲起張力的提高查表 (RMK00122) . 【邊緣品質】此為烤漆背面25μ訂單，請加強檢視鋼捲：邊緣殘剪、側緣鋅渣或毛邊，因為會導致烤漆背面漆轉印正面 (RMK00126) . 1.本單若塗裝背面漆一律改為REVERSE COATING 例外訂單如下敘述 (RMK00163) . 2.例外訂單為R字頭超低光澤與PVDF (＞25μ)，背面漆可改 NATURE COATING，但搭配底漆避免遮蓋性不佳 (RMK00163) . 20120627晨會決議 CC2生產 PPGI 時請使用表調 (RMK00191) . 一般CQ T/L EL％目標0.1％，視板面或狀況可做調整--->不然下製程會發生FLUTING會訴賠 (RMK00241) . ★本產品因訴賠過，一定得做 Fluting TEST，線上EL％有調整時需再確認★ (RMK00241) . ★品檢注意！JIS&CNS 訂單必須每滿50噸一定要再做一次TEST (RMK00259) . 【抽氣量】白色系在CC1生產時,FINISH抽氣量請設定250,如生產中發生色差b值異常升高,請股長再加大抽氣量因應 (RMK00560) . 【PMT】1.2.CC2計算完後面漆每個ZONE 爐溫各降8℃為最終爐溫 (RMK00568) . 【PMT】1.3.CC2因爐溫各降8℃為最終爐溫，請股長於TEST時 確實量測板溫 (RMK00568) . 【PMT】1.4.若發現PMT不足，請上調ZONE溫度並回饋工程師 (RMK00568) . 【PMT】1.5.品檢注意！因標準PMT有下修請注意MEK測試 (RMK00568) . 【PMT】1.6.厚板少生產，請領班量測板溫並記錄之 (RMK00568) | 訂單:2504DFD079/004 RCL <生產備註> 事項如下 . 冷軋厚度 > 0.8mm 內圈須插入二張瓦楞紙,防止端板印痕.客戶為益大時不可加瓦楞紙 (RMK00059) | 訂單:2504DFD079/004 CCPK 無 <生產備註> 事項 | 訂單:2504DFD079/004 CGQC <品檢備註> 事項如下 . 【本單鍍鋅 EL％ 注意】由於捲門需作 FLUTING 測試，而烤漆 T/L 能力，因此鍍鋅生產 SKP+T/L EL％ 目標 ≧0.1％ (RMK-YL_KUNG) . 【邊緣品質】此為烤漆背面25μ訂單，請加強檢視鋼捲：邊緣殘剪、側緣鋅渣或毛邊，因為會導致烤漆背面漆轉印正面 (RMK00126) . 本單於烤漆正背面都塗裝正面漆，因此鍍鋅請管制背面表面品質比照正面 (RMK00363) | 訂單:2504DFD079/004 CCQC <品檢備註> 事項如下 . 【留板】IP 新色第一次生產！請留 "30 cm X全寬" 烤漆板2片。請貼標籤+寫IP (RMK-YL_KUNG) . 【PMT】1.1.因為CR厚1.396mm，TOP 標準PMT以233℃去計算 (RMK-YL_KUNG) . 【疊放】每顆鋼捲貼紅色 " 禁止疊放 " 貼紙，如果有套桶S最多2層 (RMK-YL_KUNG) . 【本單鍍鋅 EL％ 注意】由於捲門需作 FLUTING 測試，而烤漆 T/L 能力，因此鍍鋅生產 SKP+T/L EL％ 目標 ≧0.1％ (RMK-YL_KUNG) . 冷軋厚度 > 0.8mm 內圈須插入二張瓦楞紙,防止端板印痕.客戶為益大時不可加瓦楞紙 (RMK00059) . 【邊緣品質】此為烤漆背面25μ訂單，請加強檢視鋼捲：邊緣殘剪、側緣鋅渣或毛邊，因為會導致烤漆背面漆轉印正面 (RMK00126) . 1.本單若塗裝背面漆一律改為REVERSE COATING 例外訂單如下敘述 (RMK00163) . 2.例外訂單為R字頭超低光澤與PVDF (＞25μ)，背面漆可改 NATURE COATING，但搭配底漆避免遮蓋性不佳 (RMK00163) . ★本產品因訴賠過，一定得做 Fluting TEST，線上EL％有調整時需再確認★ (RMK00241) . ★品檢注意！JIS&CNS 訂單必須每滿50噸一定要再做一次TEST (RMK00259) . 【PMT】1.2.CC2計算完後面漆每個ZONE 爐溫各降8℃為最終爐溫 (RMK00568) . 【PMT】1.3.CC2因爐溫各降8℃為最終爐溫，請股長於TEST時 確實量測板溫 (RMK00568) . 【PMT】1.4.若發現PMT不足，請上調ZONE溫度並回饋工程師 (RMK00568) . 【PMT】1.5.品檢注意！因標準PMT有下修請注意MEK測試 (RMK00568) . 【PMT】1.6.厚板少生產，請領班量測板溫並記錄之 (RMK00568) | 訂單:2504DFD079/004 TOL 無 <生產備註> 事項 | 【本單鍍鋅 EL％ 注意】由於捲門需作 FLUTING 測試，而烤漆 T/L 能力，因此鍍鋅生產 SKP+T/L EL％ 目標 ≧0.1％^^/CG1/CG2/CC1/CC2/CGQC/CCQC/ <<.YL_KUNG 2025/04/18 14:46.>> 【疊放】每顆鋼捲貼紅色 " 禁止疊放 " 貼紙，如果有套桶S最多2層^^/CC1/CC2/CCQC/ <<.YL_KUNG 2025/04/18 14:47.>> 【PMT】1.1.因為CR厚1.396mm，TOP 標準PMT以233℃去計算^^/CC1/CC2/CCQC/ <<.YL_KUNG 2025/04/18 14:48.>> 【留板】IP 新色第一次生產！請留 "30 cm X全寬" 烤漆板2片。請貼標籤+寫IP^^/CC1/CC2/CCQC/ <<.YL_KUNG 2025/04/18 14:49.>> | 訂單 2504DFD079/004 修改記錄如下: 20250418 10:11:32 (22030) 退火碼: >> S1, 用途碼: >> COA006, 背面標示: >> S000, 訂單背面顏色(五碼): >> 3Y455, 背面漆膜厚: >> 25, 背面漆塗漆型式幾塗幾烤: >> 2, 鉻酸鹽: >> Z, 訂單厚度: >> 1.4, 訂單重: >> 30, 重量容許率(下限): >> 10, 重量容許率(上限): >> 10, 訂單寬度: >> 1046, 鍍製方式: >> AC, 鋼捲內徑: >> 610, 鋼捲下限重: >> 8, 鋼捲上限重: >> 12, 壓花條件碼: >> -, 表面花紋: >> Z, 綠色識別碼: >> -, 印刷輥號: >> -, 產品代碼: >> PPGI, 皮膜碼: >> -, 單位別: >> M, 油品種類: >> Z, 塗油量: >> Z, 包裝代碼: >> D2 , 保護膜碼: >> -, 客戶試片取樣型式: >> -, 調質碼: >> S, 套筒碼: >> P , 規格: >> CGCC-10, 製造標準: >> CNS, 表面處理劑種類: >> Z, 表面處理劑塗佈量: >> Z, 伸長率測試: >> N, 硬度測試碼: >> N, 抗拉強度測試: >> N, 降伏強度測試: >> N, 厚度變異: >> 0, 訂單正面顏色(五碼): >> 5W165, 正面漆膜厚: >> 25, 正面漆塗漆型式幾塗幾烤: >> 2, 修邊碼: >> Y, 重量碼: >> AW, 鋼捲捲向: >> I, 鍍層碼: >> Z12, | *:
PPGI | 2504DFD082/001 | 1. 提醒：CNS 第三類保固 PPGL AZ150（含）以上，PPGI Z27 （含）以上 TOP ≧25U , BK 兩層塗裝 (OFP00448)-{.不符.} 2. 再三提醒確認！CNS &JIS 塗裝 PVDF 需要"3類"耐候等級。並注意鍍層或膜厚是否符合.... (OFP00568)-{.不符.} | 1. 部分大陸料含B元素超過CNS規範管制，故請原料CNS規範之訂單不要配大陸料 (OFP00684)-{.不符.} | 1. 1PU304 20U以上只能投產於CC2 (OFP00078)-{.不符.} 2. 提醒：CNS 第三類保固 PPGL AZ150（含）以上，PPGI Z27 （含）以上 TOP ≧25U , BK 兩層塗裝 (OFP00448)-{.不符.} 3. 再三提醒確認！CNS &JIS 塗裝 PVDF 需要"3類"耐候等級。並注意鍍層或膜厚是否符合.... (OFP00568)-{.不符.} 4. 部分大陸料含B元素超過CNS規範管制，故請原料CNS規範之訂單不要配大陸料 (OFP00684)-{.不符.} | 訂單:2504DFD082/001 CPL <生產備註> 事項如下 . 本單為烤漆背面大於等於25μ塗裝，軋延後不允許毛邊，請CPL注意修邊狀況 (RMK00124) . 【邊緣品質】此為烤漆背面25μ訂單，請加強檢視鋼捲：邊緣殘剪、側緣鋅渣或毛邊，因為會導致烤漆背面漆轉印正面 (RMK00126) . 除HGI/ HGL 訂單邊緣不噴油. 其餘皆側緣噴油 (RMK00285) | 訂單:2504DFD082/001 CR1 <生產備註> 事項如下 . 【邊緣品質】此為烤漆背面25μ訂單，請加強檢視鋼捲：邊緣殘剪、側緣鋅渣或毛邊，因為會導致烤漆背面漆轉印正面 (RMK00126) . 完軋寬度超出管制值上限≦2mm時,冷軋繼續生產並填寫品質異常通報單給鍍鋅線,以便調整張力與板溫 (RMK00278) | 訂單:2504DFD082/001 CR2 <生產備註> 事項如下 . 【邊緣品質】此為烤漆背面25μ訂單，請加強檢視鋼捲：邊緣殘剪、側緣鋅渣或毛邊，因為會導致烤漆背面漆轉印正面 (RMK00126) . 完軋寬度超出管制值上限≦2mm時,冷軋繼續生產並填寫品質異常通報單給鍍鋅線,以便調整張力與板溫 (RMK00278) | 訂單:2504DFD082/001 CG1 <生產備註> 事項如下 . 平板類,鍍鋅生產時SKIN PASS & T/L 請依據鍍鋅標準規定生產 (RMK00101) . 鍍鋅表面不可有鋅痕、壓痕、凹陷、及刮傷 、應變痕等。 (RMK00101) . 出口鋼捲盤捲後目視不允許有鼓起 (RMK00101) . 【邊緣品質】此為烤漆背面25μ訂單，請加強檢視鋼捲：邊緣殘剪、側緣鋅渣或毛邊，因為會導致烤漆背面漆轉印正面 (RMK00126) . 本單於烤漆正背面都塗裝正面漆，因此鍍鋅請管制背面表面品質比照正面 (RMK00363) | 訂單:2504DFD082/001 CG2 <生產備註> 事項如下 . 平板類,鍍鋅生產時SKIN PASS & T/L 請依據鍍鋅標準規定生產 (RMK00101) . 鍍鋅表面不可有鋅痕、壓痕、凹陷、及刮傷 、應變痕等。 (RMK00101) . 出口鋼捲盤捲後目視不允許有鼓起 (RMK00101) . 【邊緣品質】此為烤漆背面25μ訂單，請加強檢視鋼捲：邊緣殘剪、側緣鋅渣或毛邊，因為會導致烤漆背面漆轉印正面 (RMK00126) . 本單於烤漆正背面都塗裝正面漆，因此鍍鋅請管制背面表面品質比照正面 (RMK00363) | 訂單:2504DFD082/001 CC1 <生產備註> 事項如下 . 【邊緣品質】此為烤漆背面25μ訂單，請加強檢視鋼捲：邊緣殘剪、側緣鋅渣或毛邊，因為會導致烤漆背面漆轉印正面 (RMK00126) . 1.本單若塗裝背面漆一律改為REVERSE COATING 例外訂單如下敘述 (RMK00163) . 2.例外訂單為R字頭超低光澤與PVDF (＞25μ)，背面漆可改 NATURE COATING，但搭配底漆避免遮蓋性不佳 (RMK00163) . ★品檢注意！JIS&CNS 訂單必須每滿50噸一定要再做一次TEST (RMK00259) . 【PMT】本單面漆為"PVDF"，經會議決議需量測板溫並記錄之。每一張排程需量測一次否則追究責任 (RMK00503) . 【線速度】注意！凡塗1PU304者 LS不得超過 30mpm (RMK00522) . 【抽氣量】白色系在CC1生產時,FINISH抽氣量請設定250,如生產中發生色差b值異常升高,請股長再加大抽氣量因應 (RMK00560) | 訂單:2504DFD082/001 CC2 <生產備註> 事項如下 . 【邊緣品質】此為烤漆背面25μ訂單，請加強檢視鋼捲：邊緣殘剪、側緣鋅渣或毛邊，因為會導致烤漆背面漆轉印正面 (RMK00126) . 1.本單若塗裝背面漆一律改為REVERSE COATING 例外訂單如下敘述 (RMK00163) . 2.例外訂單為R字頭超低光澤與PVDF (＞25μ)，背面漆可改 NATURE COATING，但搭配底漆避免遮蓋性不佳 (RMK00163) . 20120627晨會決議 CC2生產 PPGI 時請使用表調 (RMK00191) . ★品檢注意！JIS&CNS 訂單必須每滿50噸一定要再做一次TEST (RMK00259) . 【PMT】本單面漆為"PVDF"，經會議決議需量測板溫並記錄之。每一張排程需量測一次否則追究責任 (RMK00503) . 【線速度】注意！凡塗1PU304者 LS不得超過 30mpm (RMK00522) . 【抽氣量】白色系在CC1生產時,FINISH抽氣量請設定250,如生產中發生色差b值異常升高,請股長再加大抽氣量因應 (RMK00560) | 訂單:2504DFD082/001 RCL 無 <生產備註> 事項 | 訂單:2504DFD082/001 CCPK 無 <生產備註> 事項 | 訂單:2504DFD082/001 CGQC <品檢備註> 事項如下 . 【邊緣品質】此為烤漆背面25μ訂單，請加強檢視鋼捲：邊緣殘剪、側緣鋅渣或毛邊，因為會導致烤漆背面漆轉印正面 (RMK00126) . 本單於烤漆正背面都塗裝正面漆，因此鍍鋅請管制背面表面品質比照正面 (RMK00363) | 訂單:2504DFD082/001 CCQC <品檢備註> 事項如下 . 【邊緣品質】此為烤漆背面25μ訂單，請加強檢視鋼捲：邊緣殘剪、側緣鋅渣或毛邊，因為會導致烤漆背面漆轉印正面 (RMK00126) . 1.本單若塗裝背面漆一律改為REVERSE COATING 例外訂單如下敘述 (RMK00163) . 2.例外訂單為R字頭超低光澤與PVDF (＞25μ)，背面漆可改 NATURE COATING，但搭配底漆避免遮蓋性不佳 (RMK00163) . ★品檢注意！JIS&CNS 訂單必須每滿50噸一定要再做一次TEST (RMK00259) . 【PMT】本單面漆為"PVDF"，經會議決議需量測板溫並記錄之。每一張排程需量測一次否則追究責任 (RMK00503) . 【線速度】注意！凡塗1PU304者 LS不得超過 30mpm (RMK00522) | 訂單:2504DFD082/001 TOL 無 <生產備註> 事項 |  | 訂單 2504DFD082/001 修改記錄如下: 20250423 08:10:20 (21003) 退火碼: >> S1, 用途碼: >> CIA008, 背面標示: >> C141, 訂單背面顏色(五碼): >> 3W735, 背面漆膜厚: >> 25, 背面漆塗漆型式幾塗幾烤: >> 2, 鉻酸鹽: >> Z, 訂單厚度: >> 0.6, 訂單重: >> 60, 重量容許率(下限): >> 10, 重量容許率(上限): >> 10, 訂單寬度: >> 1219, 鍍製方式: >> AC, 鋼捲內徑: >> 508, 鋼捲下限重: >> 3, 鋼捲上限重: >> 5, 壓花條件碼: >> -, 表面花紋: >> Z, 綠色識別碼: >> -, 印刷輥號: >> -, 產品代碼: >> PPGI, 皮膜碼: >> -, 單位別: >> M, 油品種類: >> Z, 塗油量: >> Z, 包裝代碼: >> D2 , 保護膜碼: >> -, 客戶試片取樣型式: >> -, 調質碼: >> S, 套筒碼: >> R , 規格: >> CGC400-32, 製造標準: >> CNS, 表面處理劑種類: >> Z, 表面處理劑塗佈量: >> Z, 伸長率測試: >> N, 硬度測試碼: >> N, 抗拉強度測試: >> N, 降伏強度測試: >> N, 訂單正面顏色(五碼): >> FW265, 正面漆膜厚: >> 45, 正面漆塗漆型式幾塗幾烤: >> 2, 修邊碼: >> Y, 重量碼: >> AW, 鋼捲捲向: >> I, 鍍層碼: >> Z27, | *:
PPGL | 2504DFD083/001 | 1. 提醒：CNS 第三類保固 PPGL AZ150（含）以上，PPGI Z27 （含）以上 TOP ≧25U , BK 兩層塗裝 (OFP00448)-{.不符.} 2. 再三提醒確認！CNS &JIS 塗裝 PVDF 需要"3類"耐候等級。並注意鍍層或膜厚是否符合.... (OFP00568)-{.不符.} | 1. 部分大陸料含B元素超過CNS規範管制，故請原料CNS規範之訂單不要配大陸料 (OFP00684)-{.不符.} | 1. 訂單若有厚度變異，冷軋厚度公差比照烤漆計算公式 , 但最小為 1/2 公差做設定 (OFP00254)-{.不符.} 2. "偏薄要求訂單" 鍍後厚度減 鍍後厚度下限需大於 0.02 MM,以免發生厚度不足狀況 (OFP00369)-{.不符.} 3. 提醒：CNS 第三類保固 PPGL AZ150（含）以上，PPGI Z27 （含）以上 TOP ≧25U , BK 兩層塗裝 (OFP00448)-{.不符.} 4. 再三提醒確認！CNS &JIS 塗裝 PVDF 需要"3類"耐候等級。並注意鍍層或膜厚是否符合.... (OFP00568)-{.不符.} 5. 部分大陸料含B元素超過CNS規範管制，故請原料CNS規範之訂單不要配大陸料 (OFP00684)-{.不符.} | 訂單:2504DFD083/001 CPL <生產備註> 事項如下 . 除HGI/ HGL 訂單邊緣不噴油. 其餘皆側緣噴油 (RMK00285) | 訂單:2504DFD083/001 CR1 <生產備註> 事項如下 . 完軋寬度超出管制值上限≦2mm時,冷軋繼續生產並填寫品質異常通報單給鍍鋅線,以便調整張力與板溫 (RMK00278) | 訂單:2504DFD083/001 CR2 <生產備註> 事項如下 . 完軋寬度超出管制值上限≦2mm時,冷軋繼續生產並填寫品質異常通報單給鍍鋅線,以便調整張力與板溫 (RMK00278) | 訂單:2504DFD083/001 CG1 <生產備註> 事項如下 . 平板類,鍍鋅生產時SKIN PASS & T/L 請依據鍍鋅標準規定生產 (RMK00100) . 鍍鋅表面不可有鋅痕、壓痕、凹陷、及刮傷 、應變痕等。 (RMK00100) . 出口鋼捲盤捲後目視不允許有鼓起. (RMK00100) | 訂單:2504DFD083/001 CG2 <生產備註> 事項如下 . 平板類,鍍鋅生產時SKIN PASS & T/L 請依據鍍鋅標準規定生產 (RMK00100) . 鍍鋅表面不可有鋅痕、壓痕、凹陷、及刮傷 、應變痕等。 (RMK00100) . 出口鋼捲盤捲後目視不允許有鼓起. (RMK00100) | 訂單:2504DFD083/001 CC1 <生產備註> 事項如下 . 1.本單若塗裝背面漆一律改為REVERSE COATING 例外訂單如下敘述 (RMK00163) . 2.例外訂單為R字頭超低光澤與PVDF (＞25μ)，背面漆可改 NATURE COATING，但搭配底漆避免遮蓋性不佳 (RMK00163) . ★品檢注意！JIS&CNS 訂單必須每滿50噸一定要再做一次TEST (RMK00259) . 1.有客戶要下CNS第3類,以下備註麻煩CCP與TSD遵循,謝謝! (RMK00394) . 1.1.面漆塗佈量務必>=90%（如果背面用面漆也一樣） (RMK00394) . 1.2.務必留30cm*全寬試片1片,供實驗室委託確認SST與QUV性能。並於試片上註明"SST 2000HRS、QUV 1500HRS" (RMK00394) . 【PMT】本單面漆為"PVDF"，經會議決議需量測板溫並記錄之。每一張排程需量測一次否則追究責任 (RMK00503) | 訂單:2504DFD083/001 CC2 <生產備註> 事項如下 . 1.本單若塗裝背面漆一律改為REVERSE COATING 例外訂單如下敘述 (RMK00163) . 2.例外訂單為R字頭超低光澤與PVDF (＞25μ)，背面漆可改 NATURE COATING，但搭配底漆避免遮蓋性不佳 (RMK00163) . ★品檢注意！JIS&CNS 訂單必須每滿50噸一定要再做一次TEST (RMK00259) . 1.有客戶要下CNS第3類,以下備註麻煩CCP與TSD遵循,謝謝! (RMK00394) . 1.1.面漆塗佈量務必>=90%（如果背面用面漆也一樣） (RMK00394) . 1.2.務必留30cm*全寬試片1片,供實驗室委託確認SST與QUV性能。並於試片上註明"SST 2000HRS、QUV 1500HRS" (RMK00394) . 【PMT】本單面漆為"PVDF"，經會議決議需量測板溫並記錄之。每一張排程需量測一次否則追究責任 (RMK00503) | 訂單:2504DFD083/001 RCL 無 <生產備註> 事項 | 訂單:2504DFD083/001 CCPK 無 <生產備註> 事項 | 訂單:2504DFD083/001 CGQC 無 <品檢備註> 事項 | 訂單:2504DFD083/001 CCQC <品檢備註> 事項如下 . 1.本單若塗裝背面漆一律改為REVERSE COATING 例外訂單如下敘述 (RMK00163) . 2.例外訂單為R字頭超低光澤與PVDF (＞25μ)，背面漆可改 NATURE COATING，但搭配底漆避免遮蓋性不佳 (RMK00163) . ★品檢注意！JIS&CNS 訂單必須每滿50噸一定要再做一次TEST (RMK00259) . 1.有客戶要下CNS第3類,以下備註麻煩CCP與TSD遵循,謝謝! (RMK00394) . 1.1.面漆塗佈量務必>=90%（如果背面用面漆也一樣） (RMK00394) . 1.2.務必留30cm*全寬試片1片,供實驗室委託確認SST與QUV性能。並於試片上註明"SST 2000HRS、QUV 1500HRS" (RMK00394) . 【PMT】本單面漆為"PVDF"，經會議決議需量測板溫並記錄之。每一張排程需量測一次否則追究責任 (RMK00503) | 訂單:2504DFD083/001 TOL 無 <生產備註> 事項 |  | 訂單 2504DFD083/001 修改記錄如下: 20250421 16:17:32 (21003) 退火碼: >> S1, 用途碼: >> CIA008, 背面標示: >> C815, 訂單背面顏色(五碼): >> BW73Y, 背面漆膜厚: >> 12.5, 背面漆塗漆型式幾塗幾烤: >> 2, 鉻酸鹽: >> Z, 訂單厚度: >> 0.52, 訂單重: >> 30, 重量容許率(下限): >> 10, 重量容許率(上限): >> 10, 訂單寬度: >> 914, 鍍製方式: >> AC, 鋼捲內徑: >> 508, 鋼捲下限重: >> 3, 鋼捲上限重: >> 5, 壓花條件碼: >> -, 表面花紋: >> R, 綠色識別碼: >> -, 印刷輥號: >> -, 產品代碼: >> PPGL, 皮膜碼: >> -, 單位別: >> M, 油品種類: >> Z, 塗油量: >> Z, 包裝代碼: >> D2 , 保護膜碼: >> -, 客戶試片取樣型式: >> -, 調質碼: >> S, 套筒碼: >> R , 規格: >> CGLC400-30, 製造標準: >> CNS, 表面處理劑種類: >> Z, 表面處理劑塗佈量: >> Z, 伸長率測試: >> N, 硬度測試碼: >> N, 抗拉強度測試: >> N, 降伏強度測試: >> N, 厚度變異: >> -1.4, 訂單正面顏色(五碼): >> FY786, 正面漆膜厚: >> 25, 正面漆塗漆型式幾塗幾烤: >> 2, 修邊碼: >> Y, 重量碼: >> AW, 鋼捲捲向: >> I, 鍍層碼: >> AZ150, | H:厚度偏薄
PPGL | 2504DFD087/001 | 1. 提醒：CNS 第三類保固 PPGL AZ150（含）以上，PPGI Z27 （含）以上 TOP ≧25U , BK 兩層塗裝 (OFP00448)-{.不符.} 2. 再三提醒確認！CNS &JIS 塗裝 PVDF 需要"3類"耐候等級。並注意鍍層或膜厚是否符合.... (OFP00568)-{.不符.} | 1. 部分大陸料含B元素超過CNS規範管制，故請原料CNS規範之訂單不要配大陸料 (OFP00684)-{.不符.} | 1. 訂單若有厚度變異，冷軋厚度公差比照烤漆計算公式 , 但最小為 1/2 公差做設定 (OFP00254)-{.不符.} 2. "偏薄要求訂單" 鍍後厚度減 鍍後厚度下限需大於 0.02 MM,以免發生厚度不足狀況 (OFP00369)-{.不符.} 3. 提醒：CNS 第三類保固 PPGL AZ150（含）以上，PPGI Z27 （含）以上 TOP ≧25U , BK 兩層塗裝 (OFP00448)-{.不符.} 4. 再三提醒確認！CNS &JIS 塗裝 PVDF 需要"3類"耐候等級。並注意鍍層或膜厚是否符合.... (OFP00568)-{.不符.} 5. 部分大陸料含B元素超過CNS規範管制，故請原料CNS規範之訂單不要配大陸料 (OFP00684)-{.不符.} | 訂單:2504DFD087/001 CPL <生產備註> 事項如下 . 除HGI/ HGL 訂單邊緣不噴油. 其餘皆側緣噴油 (RMK00285) | 訂單:2504DFD087/001 CR1 <生產備註> 事項如下 . 完軋寬度超出管制值上限≦2mm時,冷軋繼續生產並填寫品質異常通報單給鍍鋅線,以便調整張力與板溫 (RMK00278) | 訂單:2504DFD087/001 CR2 <生產備註> 事項如下 . 完軋寬度超出管制值上限≦2mm時,冷軋繼續生產並填寫品質異常通報單給鍍鋅線,以便調整張力與板溫 (RMK00278) | 訂單:2504DFD087/001 CG1 <生產備註> 事項如下 . 平板類,鍍鋅生產時SKIN PASS & T/L 請依據鍍鋅標準規定生產 (RMK00100) . 鍍鋅表面不可有鋅痕、壓痕、凹陷、及刮傷 、應變痕等。 (RMK00100) . 出口鋼捲盤捲後目視不允許有鼓起. (RMK00100) | 訂單:2504DFD087/001 CG2 <生產備註> 事項如下 . 平板類,鍍鋅生產時SKIN PASS & T/L 請依據鍍鋅標準規定生產 (RMK00100) . 鍍鋅表面不可有鋅痕、壓痕、凹陷、及刮傷 、應變痕等。 (RMK00100) . 出口鋼捲盤捲後目視不允許有鼓起. (RMK00100) | 訂單:2504DFD087/001 CC1 <生產備註> 事項如下 . 1.本單若塗裝背面漆一律改為REVERSE COATING 例外訂單如下敘述 (RMK00163) . 2.例外訂單為R字頭超低光澤與PVDF (＞25μ)，背面漆可改 NATURE COATING，但搭配底漆避免遮蓋性不佳 (RMK00163) . ★品檢注意！JIS&CNS 訂單必須每滿50噸一定要再做一次TEST (RMK00259) . 1.有客戶要下CNS第3類,以下備註麻煩CCP與TSD遵循,謝謝! (RMK00394) . 1.1.面漆塗佈量務必>=90%（如果背面用面漆也一樣） (RMK00394) . 1.2.務必留30cm*全寬試片1片,供實驗室委託確認SST與QUV性能。並於試片上註明"SST 2000HRS、QUV 1500HRS" (RMK00394) . 【PMT】本單面漆為"PVDF"，經會議決議需量測板溫並記錄之。每一張排程需量測一次否則追究責任 (RMK00503) | 訂單:2504DFD087/001 CC2 <生產備註> 事項如下 . 1.本單若塗裝背面漆一律改為REVERSE COATING 例外訂單如下敘述 (RMK00163) . 2.例外訂單為R字頭超低光澤與PVDF (＞25μ)，背面漆可改 NATURE COATING，但搭配底漆避免遮蓋性不佳 (RMK00163) . ★品檢注意！JIS&CNS 訂單必須每滿50噸一定要再做一次TEST (RMK00259) . 1.有客戶要下CNS第3類,以下備註麻煩CCP與TSD遵循,謝謝! (RMK00394) . 1.1.面漆塗佈量務必>=90%（如果背面用面漆也一樣） (RMK00394) . 1.2.務必留30cm*全寬試片1片,供實驗室委託確認SST與QUV性能。並於試片上註明"SST 2000HRS、QUV 1500HRS" (RMK00394) . 【PMT】本單面漆為"PVDF"，經會議決議需量測板溫並記錄之。每一張排程需量測一次否則追究責任 (RMK00503) | 訂單:2504DFD087/001 RCL 無 <生產備註> 事項 | 訂單:2504DFD087/001 CCPK 無 <生產備註> 事項 | 訂單:2504DFD087/001 CGQC 無 <品檢備註> 事項 | 訂單:2504DFD087/001 CCQC <品檢備註> 事項如下 . 1.本單若塗裝背面漆一律改為REVERSE COATING 例外訂單如下敘述 (RMK00163) . 2.例外訂單為R字頭超低光澤與PVDF (＞25μ)，背面漆可改 NATURE COATING，但搭配底漆避免遮蓋性不佳 (RMK00163) . ★品檢注意！JIS&CNS 訂單必須每滿50噸一定要再做一次TEST (RMK00259) . 1.有客戶要下CNS第3類,以下備註麻煩CCP與TSD遵循,謝謝! (RMK00394) . 1.1.面漆塗佈量務必>=90%（如果背面用面漆也一樣） (RMK00394) . 1.2.務必留30cm*全寬試片1片,供實驗室委託確認SST與QUV性能。並於試片上註明"SST 2000HRS、QUV 1500HRS" (RMK00394) . 【PMT】本單面漆為"PVDF"，經會議決議需量測板溫並記錄之。每一張排程需量測一次否則追究責任 (RMK00503) | 訂單:2504DFD087/001 TOL 無 <生產備註> 事項 |  | 訂單 2504DFD087/001 修改記錄如下: 20250423 10:34:48 (21003) 退火碼: >> S1, 用途碼: >> CIA008, 背面標示: >> C815, 訂單背面顏色(五碼): >> BW73Y, 背面漆膜厚: >> 12.5, 背面漆塗漆型式幾塗幾烤: >> 2, 鉻酸鹽: >> Z, 訂單厚度: >> 0.52, 訂單重: >> 35, 重量容許率(下限): >> 10, 重量容許率(上限): >> 10, 訂單寬度: >> 914, 鍍製方式: >> AC, 鋼捲內徑: >> 508, 鋼捲下限重: >> 3, 鋼捲上限重: >> 5, 壓花條件碼: >> -, 表面花紋: >> R, 綠色識別碼: >> -, 印刷輥號: >> -, 產品代碼: >> PPGL, 皮膜碼: >> -, 單位別: >> M, 油品種類: >> Z, 塗油量: >> Z, 包裝代碼: >> D2 , 保護膜碼: >> -, 客戶試片取樣型式: >> -, 調質碼: >> S, 套筒碼: >> R , 規格: >> CGLC400-30, 製造標準: >> CNS, 表面處理劑種類: >> Z, 表面處理劑塗佈量: >> Z, 伸長率測試: >> N, 硬度測試碼: >> N, 抗拉強度測試: >> N, 降伏強度測試: >> N, 厚度變異: >> -1.4, 訂單正面顏色(五碼): >> FY326, 正面漆膜厚: >> 25, 正面漆塗漆型式幾塗幾烤: >> 2, 修邊碼: >> Y, 重量碼: >> AW, 鋼捲捲向: >> I, 鍍層碼: >> AZ150, | H:厚度偏薄
PPGL | 2504DFD087/002 |  | 1. 部分大陸料含B元素超過CNS規範管制，故請原料CNS規範之訂單不要配大陸料 (OFP00684)-{.不符.} | 1. 訂單若有厚度變異，冷軋厚度公差比照烤漆計算公式 , 但最小為 1/2 公差做設定 (OFP00254)-{.不符.} 2. "偏薄要求訂單" 鍍後厚度減 鍍後厚度下限需大於 0.02 MM,以免發生厚度不足狀況 (OFP00369)-{.不符.} 3. 部分大陸料含B元素超過CNS規範管制，故請原料CNS規範之訂單不要配大陸料 (OFP00684)-{.不符.} | 訂單:2504DFD087/002 CPL <生產備註> 事項如下 . 除HGI/ HGL 訂單邊緣不噴油. 其餘皆側緣噴油 (RMK00285) | 訂單:2504DFD087/002 CR1 <生產備註> 事項如下 . 完軋寬度超出管制值上限≦2mm時,冷軋繼續生產並填寫品質異常通報單給鍍鋅線,以便調整張力與板溫 (RMK00278) | 訂單:2504DFD087/002 CR2 <生產備註> 事項如下 . 完軋寬度超出管制值上限≦2mm時,冷軋繼續生產並填寫品質異常通報單給鍍鋅線,以便調整張力與板溫 (RMK00278) | 訂單:2504DFD087/002 CG1 <生產備註> 事項如下 . 平板類,鍍鋅生產時SKIN PASS & T/L 請依據鍍鋅標準規定生產 (RMK00100) . 鍍鋅表面不可有鋅痕、壓痕、凹陷、及刮傷 、應變痕等。 (RMK00100) . 出口鋼捲盤捲後目視不允許有鼓起. (RMK00100) | 訂單:2504DFD087/002 CG2 <生產備註> 事項如下 . 平板類,鍍鋅生產時SKIN PASS & T/L 請依據鍍鋅標準規定生產 (RMK00100) . 鍍鋅表面不可有鋅痕、壓痕、凹陷、及刮傷 、應變痕等。 (RMK00100) . 出口鋼捲盤捲後目視不允許有鼓起. (RMK00100) | 訂單:2504DFD087/002 CC1 <生產備註> 事項如下 . 1.本單若塗裝背面漆一律改為REVERSE COATING 例外訂單如下敘述 (RMK00163) . 2.例外訂單為R字頭超低光澤與PVDF (＞25μ)，背面漆可改 NATURE COATING，但搭配底漆避免遮蓋性不佳 (RMK00163) . ★品檢注意！JIS&CNS 訂單必須每滿50噸一定要再做一次TEST (RMK00259) | 訂單:2504DFD087/002 CC2 <生產備註> 事項如下 . 1.本單若塗裝背面漆一律改為REVERSE COATING 例外訂單如下敘述 (RMK00163) . 2.例外訂單為R字頭超低光澤與PVDF (＞25μ)，背面漆可改 NATURE COATING，但搭配底漆避免遮蓋性不佳 (RMK00163) . ★品檢注意！JIS&CNS 訂單必須每滿50噸一定要再做一次TEST (RMK00259) | 訂單:2504DFD087/002 RCL 無 <生產備註> 事項 | 訂單:2504DFD087/002 CCPK 無 <生產備註> 事項 | 訂單:2504DFD087/002 CGQC 無 <品檢備註> 事項 | 訂單:2504DFD087/002 CCQC <品檢備註> 事項如下 . 1.本單若塗裝背面漆一律改為REVERSE COATING 例外訂單如下敘述 (RMK00163) . 2.例外訂單為R字頭超低光澤與PVDF (＞25μ)，背面漆可改 NATURE COATING，但搭配底漆避免遮蓋性不佳 (RMK00163) . ★品檢注意！JIS&CNS 訂單必須每滿50噸一定要再做一次TEST (RMK00259) | 訂單:2504DFD087/002 TOL 無 <生產備註> 事項 |  | 訂單 2504DFD087/002 修改記錄如下: 20250423 10:35:57 (21003) 退火碼: >> S1, 用途碼: >> CIA008, 背面標示: >> C814, 訂單背面顏色(五碼): >> BW73Y, 背面漆膜厚: >> 12.5, 背面漆塗漆型式幾塗幾烤: >> 2, 鉻酸鹽: >> Z, 訂單厚度: >> 0.52, 訂單重: >> 50, 重量容許率(下限): >> 10, 重量容許率(上限): >> 10, 訂單寬度: >> 914, 鍍製方式: >> AC, 鋼捲內徑: >> 508, 鋼捲下限重: >> 3, 鋼捲上限重: >> 5, 壓花條件碼: >> -, 表面花紋: >> R, 綠色識別碼: >> -, 印刷輥號: >> -, 產品代碼: >> PPGL, 皮膜碼: >> -, 單位別: >> M, 油品種類: >> Z, 塗油量: >> Z, 包裝代碼: >> D2 , 保護膜碼: >> -, 客戶試片取樣型式: >> -, 調質碼: >> S, 套筒碼: >> R , 規格: >> CGLC400-20, 製造標準: >> CNS, 表面處理劑種類: >> Z, 表面處理劑塗佈量: >> Z, 伸長率測試: >> N, 硬度測試碼: >> N, 抗拉強度測試: >> N, 降伏強度測試: >> N, 厚度變異: >> -1.4, 訂單正面顏色(五碼): >> SY356, 正面漆膜厚: >> 25, 正面漆塗漆型式幾塗幾烤: >> 2, 修邊碼: >> Y, 重量碼: >> AW, 鋼捲捲向: >> I, 鍍層碼: >> AZ150, | H:厚度偏薄
PPGL | 2504DFD090/001 | 1. 提醒：CNS 第三類保固 PPGL AZ150（含）以上，PPGI Z27 （含）以上 TOP ≧25U , BK 兩層塗裝 (OFP00448)-{.不符.} 2. 再三提醒確認！CNS &JIS 塗裝 PVDF 需要"3類"耐候等級。並注意鍍層或膜厚是否符合.... (OFP00568)-{.不符.} 3. 單捲限重檢核 (原料重:18.5~23.5, 分切困難:20.00~21.00, 單捲限重:4.00~4.90)(OFP00031)-{.不符.} | 1. 部分大陸料含B元素超過CNS規範管制，故請原料CNS規範之訂單不要配大陸料 (OFP00684)-{.不符.} | 1. 訂單若有厚度變異，冷軋厚度公差比照烤漆計算公式 , 但最小為 1/2 公差做設定 (OFP00254)-{.不符.} 2. "偏薄要求訂單" 鍍後厚度減 鍍後厚度下限需大於 0.02 MM,以免發生厚度不足狀況 (OFP00369)-{.不符.} 3. 提醒：CNS 第三類保固 PPGL AZ150（含）以上，PPGI Z27 （含）以上 TOP ≧25U , BK 兩層塗裝 (OFP00448)-{.不符.} 4. 再三提醒確認！CNS &JIS 塗裝 PVDF 需要"3類"耐候等級。並注意鍍層或膜厚是否符合.... (OFP00568)-{.不符.} 5. 部分大陸料含B元素超過CNS規範管制，故請原料CNS規範之訂單不要配大陸料 (OFP00684)-{.不符.} | 訂單:2504DFD090/001 CPL <生產備註> 事項如下 . 除HGI/ HGL 訂單邊緣不噴油. 其餘皆側緣噴油 (RMK00285) | 訂單:2504DFD090/001 CR1 <生產備註> 事項如下 . 完軋寬度超出管制值上限≦2mm時,冷軋繼續生產並填寫品質異常通報單給鍍鋅線,以便調整張力與板溫 (RMK00278) | 訂單:2504DFD090/001 CR2 <生產備註> 事項如下 . 完軋寬度超出管制值上限≦2mm時,冷軋繼續生產並填寫品質異常通報單給鍍鋅線,以便調整張力與板溫 (RMK00278) | 訂單:2504DFD090/001 CG1 <生產備註> 事項如下 . 平板類,鍍鋅生產時SKIN PASS & T/L 請依據鍍鋅標準規定生產 (RMK00100) . 鍍鋅表面不可有鋅痕、壓痕、凹陷、及刮傷 、應變痕等。 (RMK00100) . 出口鋼捲盤捲後目視不允許有鼓起. (RMK00100) | 訂單:2504DFD090/001 CG2 <生產備註> 事項如下 . 平板類,鍍鋅生產時SKIN PASS & T/L 請依據鍍鋅標準規定生產 (RMK00100) . 鍍鋅表面不可有鋅痕、壓痕、凹陷、及刮傷 、應變痕等。 (RMK00100) . 出口鋼捲盤捲後目視不允許有鼓起. (RMK00100) | 訂單:2504DFD090/001 CC1 <生產備註> 事項如下 . 【分切】限重4~4.9噸，最後一顆可不依限重（不可超出 4.9 噸）。 (RMK-E_CHIN) . 1.本單若塗裝背面漆一律改為REVERSE COATING 例外訂單如下敘述 (RMK00163) . 2.例外訂單為R字頭超低光澤與PVDF (＞25μ)，背面漆可改 NATURE COATING，但搭配底漆避免遮蓋性不佳 (RMK00163) . ★品檢注意！JIS&CNS 訂單必須每滿50噸一定要再做一次TEST (RMK00259) . 1.有客戶要下CNS第3類,以下備註麻煩CCP與TSD遵循,謝謝! (RMK00394) . 1.1.面漆塗佈量務必>=90%（如果背面用面漆也一樣） (RMK00394) . 1.2.務必留30cm*全寬試片1片,供實驗室委託確認SST與QUV性能。並於試片上註明"SST 2000HRS、QUV 1500HRS" (RMK00394) . 【PMT】本單面漆為"PVDF"，經會議決議需量測板溫並記錄之。每一張排程需量測一次否則追究責任 (RMK00503) | 訂單:2504DFD090/001 CC2 <生產備註> 事項如下 . 【分切】限重4~4.9噸，最後一顆可不依限重（不可超出 4.9 噸）。 (RMK-E_CHIN) . 1.本單若塗裝背面漆一律改為REVERSE COATING 例外訂單如下敘述 (RMK00163) . 2.例外訂單為R字頭超低光澤與PVDF (＞25μ)，背面漆可改 NATURE COATING，但搭配底漆避免遮蓋性不佳 (RMK00163) . ★品檢注意！JIS&CNS 訂單必須每滿50噸一定要再做一次TEST (RMK00259) . 1.有客戶要下CNS第3類,以下備註麻煩CCP與TSD遵循,謝謝! (RMK00394) . 1.1.面漆塗佈量務必>=90%（如果背面用面漆也一樣） (RMK00394) . 1.2.務必留30cm*全寬試片1片,供實驗室委託確認SST與QUV性能。並於試片上註明"SST 2000HRS、QUV 1500HRS" (RMK00394) . 【PMT】本單面漆為"PVDF"，經會議決議需量測板溫並記錄之。每一張排程需量測一次否則追究責任 (RMK00503) | 訂單:2504DFD090/001 RCL 無 <生產備註> 事項 | 訂單:2504DFD090/001 CCPK 無 <生產備註> 事項 | 訂單:2504DFD090/001 CGQC 無 <品檢備註> 事項 | 訂單:2504DFD090/001 CCQC <品檢備註> 事項如下 . 【分切】限重4~4.9噸，最後一顆可不依限重（不可超出 4.9 噸）。 (RMK-E_CHIN) . 1.本單若塗裝背面漆一律改為REVERSE COATING 例外訂單如下敘述 (RMK00163) . 2.例外訂單為R字頭超低光澤與PVDF (＞25μ)，背面漆可改 NATURE COATING，但搭配底漆避免遮蓋性不佳 (RMK00163) . ★品檢注意！JIS&CNS 訂單必須每滿50噸一定要再做一次TEST (RMK00259) . 1.有客戶要下CNS第3類,以下備註麻煩CCP與TSD遵循,謝謝! (RMK00394) . 1.1.面漆塗佈量務必>=90%（如果背面用面漆也一樣） (RMK00394) . 1.2.務必留30cm*全寬試片1片,供實驗室委託確認SST與QUV性能。並於試片上註明"SST 2000HRS、QUV 1500HRS" (RMK00394) . 【PMT】本單面漆為"PVDF"，經會議決議需量測板溫並記錄之。每一張排程需量測一次否則追究責任 (RMK00503) | 訂單:2504DFD090/001 TOL 無 <生產備註> 事項 | 【分切】限重4~4.9噸，最後一顆可不依限重（不可超出 4.9 噸）。^^/CC1/CC2/CCQC/ <<.E_CHIN 2025/04/30 13:06.>> | 訂單 2504DFD090/001 修改記錄如下: 20250425 09:06:20 (22030) 退火碼: >> S1, 用途碼: >> CIA008, 背面標示: >> C815, 訂單背面顏色(五碼): >> BW73Y, 背面漆膜厚: >> 12.5, 背面漆塗漆型式幾塗幾烤: >> 2, 鉻酸鹽: >> Z, 訂單厚度: >> 0.52, 訂單重: >> 25, 重量容許率(下限): >> 10, 重量容許率(上限): >> 10, 訂單寬度: >> 1219, 鍍製方式: >> AC, 鋼捲內徑: >> 508, 鋼捲下限重: >> 4, 鋼捲上限重: >> 4.9, 壓花條件碼: >> -, 表面花紋: >> R, 綠色識別碼: >> -, 印刷輥號: >> -, 產品代碼: >> PPGL, 皮膜碼: >> -, 單位別: >> M, 油品種類: >> Z, 塗油量: >> Z, 包裝代碼: >> D2 , 保護膜碼: >> -, 客戶試片取樣型式: >> -, 調質碼: >> S, 套筒碼: >> R , 規格: >> CGLC400-30, 製造標準: >> CNS, 表面處理劑種類: >> Z, 表面處理劑塗佈量: >> Z, 伸長率測試: >> N, 硬度測試碼: >> N, 抗拉強度測試: >> N, 降伏強度測試: >> N, 厚度變異: >> -1.4, 訂單正面顏色(五碼): >> FY326, 正面漆膜厚: >> 25, 正面漆塗漆型式幾塗幾烤: >> 2, 修邊碼: >> Y, 重量碼: >> AW, 鋼捲捲向: >> I, 鍍層碼: >> AZ150, | H:厚度偏薄
PPGL | 2504DFD090/002 | 1. 提醒：CNS 第三類保固 PPGL AZ150（含）以上，PPGI Z27 （含）以上 TOP ≧25U , BK 兩層塗裝 (OFP00448)-{.不符.} 2. 再三提醒確認！CNS &JIS 塗裝 PVDF 需要"3類"耐候等級。並注意鍍層或膜厚是否符合.... (OFP00568)-{.不符.} 3. 單捲限重檢核 (原料重:15~20, 分切困難:20, 單捲限重:4.00~4.90)(OFP00031)-{.不符.} | 1. 部分大陸料含B元素超過CNS規範管制，故請原料CNS規範之訂單不要配大陸料 (OFP00684)-{.不符.} | 1. 訂單若有厚度變異，冷軋厚度公差比照烤漆計算公式 , 但最小為 1/2 公差做設定 (OFP00254)-{.不符.} 2. "偏薄要求訂單" 鍍後厚度減 鍍後厚度下限需大於 0.02 MM,以免發生厚度不足狀況 (OFP00369)-{.不符.} 3. 提醒：CNS 第三類保固 PPGL AZ150（含）以上，PPGI Z27 （含）以上 TOP ≧25U , BK 兩層塗裝 (OFP00448)-{.不符.} 4. 再三提醒確認！CNS &JIS 塗裝 PVDF 需要"3類"耐候等級。並注意鍍層或膜厚是否符合.... (OFP00568)-{.不符.} 5. 部分大陸料含B元素超過CNS規範管制，故請原料CNS規範之訂單不要配大陸料 (OFP00684)-{.不符.} | 訂單:2504DFD090/002 CPL <生產備註> 事項如下 . 除HGI/ HGL 訂單邊緣不噴油. 其餘皆側緣噴油 (RMK00285) | 訂單:2504DFD090/002 CR1 <生產備註> 事項如下 . 完軋寬度超出管制值上限≦2mm時,冷軋繼續生產並填寫品質異常通報單給鍍鋅線,以便調整張力與板溫 (RMK00278) | 訂單:2504DFD090/002 CR2 <生產備註> 事項如下 . 完軋寬度超出管制值上限≦2mm時,冷軋繼續生產並填寫品質異常通報單給鍍鋅線,以便調整張力與板溫 (RMK00278) | 訂單:2504DFD090/002 CG1 <生產備註> 事項如下 . 平板類,鍍鋅生產時SKIN PASS & T/L 請依據鍍鋅標準規定生產 (RMK00100) . 鍍鋅表面不可有鋅痕、壓痕、凹陷、及刮傷 、應變痕等。 (RMK00100) . 出口鋼捲盤捲後目視不允許有鼓起. (RMK00100) | 訂單:2504DFD090/002 CG2 <生產備註> 事項如下 . 平板類,鍍鋅生產時SKIN PASS & T/L 請依據鍍鋅標準規定生產 (RMK00100) . 鍍鋅表面不可有鋅痕、壓痕、凹陷、及刮傷 、應變痕等。 (RMK00100) . 出口鋼捲盤捲後目視不允許有鼓起. (RMK00100) | 訂單:2504DFD090/002 CC1 <生產備註> 事項如下 . 【分切】限重4~4.9噸，最後一顆可不依限重（不可超出 4.9 噸）。 (RMK-E_CHIN) . 1.本單若塗裝背面漆一律改為REVERSE COATING 例外訂單如下敘述 (RMK00163) . 2.例外訂單為R字頭超低光澤與PVDF (＞25μ)，背面漆可改 NATURE COATING，但搭配底漆避免遮蓋性不佳 (RMK00163) . ★品檢注意！JIS&CNS 訂單必須每滿50噸一定要再做一次TEST (RMK00259) . 1.有客戶要下CNS第3類,以下備註麻煩CCP與TSD遵循,謝謝! (RMK00394) . 1.1.面漆塗佈量務必>=90%（如果背面用面漆也一樣） (RMK00394) . 1.2.務必留30cm*全寬試片1片,供實驗室委託確認SST與QUV性能。並於試片上註明"SST 2000HRS、QUV 1500HRS" (RMK00394) . 【PMT】本單面漆為"PVDF"，經會議決議需量測板溫並記錄之。每一張排程需量測一次否則追究責任 (RMK00503) | 訂單:2504DFD090/002 CC2 <生產備註> 事項如下 . 【分切】限重4~4.9噸，最後一顆可不依限重（不可超出 4.9 噸）。 (RMK-E_CHIN) . 1.本單若塗裝背面漆一律改為REVERSE COATING 例外訂單如下敘述 (RMK00163) . 2.例外訂單為R字頭超低光澤與PVDF (＞25μ)，背面漆可改 NATURE COATING，但搭配底漆避免遮蓋性不佳 (RMK00163) . ★品檢注意！JIS&CNS 訂單必須每滿50噸一定要再做一次TEST (RMK00259) . 1.有客戶要下CNS第3類,以下備註麻煩CCP與TSD遵循,謝謝! (RMK00394) . 1.1.面漆塗佈量務必>=90%（如果背面用面漆也一樣） (RMK00394) . 1.2.務必留30cm*全寬試片1片,供實驗室委託確認SST與QUV性能。並於試片上註明"SST 2000HRS、QUV 1500HRS" (RMK00394) . 【PMT】本單面漆為"PVDF"，經會議決議需量測板溫並記錄之。每一張排程需量測一次否則追究責任 (RMK00503) | 訂單:2504DFD090/002 RCL 無 <生產備註> 事項 | 訂單:2504DFD090/002 CCPK 無 <生產備註> 事項 | 訂單:2504DFD090/002 CGQC 無 <品檢備註> 事項 | 訂單:2504DFD090/002 CCQC <品檢備註> 事項如下 . 【分切】限重4~4.9噸，最後一顆可不依限重（不可超出 4.9 噸）。 (RMK-E_CHIN) . 1.本單若塗裝背面漆一律改為REVERSE COATING 例外訂單如下敘述 (RMK00163) . 2.例外訂單為R字頭超低光澤與PVDF (＞25μ)，背面漆可改 NATURE COATING，但搭配底漆避免遮蓋性不佳 (RMK00163) . ★品檢注意！JIS&CNS 訂單必須每滿50噸一定要再做一次TEST (RMK00259) . 1.有客戶要下CNS第3類,以下備註麻煩CCP與TSD遵循,謝謝! (RMK00394) . 1.1.面漆塗佈量務必>=90%（如果背面用面漆也一樣） (RMK00394) . 1.2.務必留30cm*全寬試片1片,供實驗室委託確認SST與QUV性能。並於試片上註明"SST 2000HRS、QUV 1500HRS" (RMK00394) . 【PMT】本單面漆為"PVDF"，經會議決議需量測板溫並記錄之。每一張排程需量測一次否則追究責任 (RMK00503) | 訂單:2504DFD090/002 TOL 無 <生產備註> 事項 | 【分切】限重4~4.9噸，最後一顆可不依限重（不可超出 4.9 噸）。^^/CC1/CC2/CCQC/^^ <<.E_CHIN 2025/04/30 13:15.>> | 訂單 2504DFD090/002 修改記錄如下: 20250425 09:06:22 (22030) 退火碼: >> S1, 用途碼: >> CIA008, 背面標示: >> C815, 訂單背面顏色(五碼): >> BW73Y, 背面漆膜厚: >> 12.5, 背面漆塗漆型式幾塗幾烤: >> 2, 鉻酸鹽: >> Z, 訂單厚度: >> 0.52, 訂單重: >> 80, 重量容許率(下限): >> 10, 重量容許率(上限): >> 10, 訂單寬度: >> 914, 鍍製方式: >> AC, 鋼捲內徑: >> 508, 鋼捲下限重: >> 4, 鋼捲上限重: >> 4.9, 壓花條件碼: >> -, 表面花紋: >> R, 綠色識別碼: >> -, 印刷輥號: >> -, 產品代碼: >> PPGL, 皮膜碼: >> -, 單位別: >> M, 油品種類: >> Z, 塗油量: >> Z, 包裝代碼: >> D2 , 保護膜碼: >> -, 客戶試片取樣型式: >> -, 調質碼: >> S, 套筒碼: >> R , 規格: >> CGLC400-30, 製造標準: >> CNS, 表面處理劑種類: >> Z, 表面處理劑塗佈量: >> Z, 伸長率測試: >> N, 硬度測試碼: >> N, 抗拉強度測試: >> N, 降伏強度測試: >> N, 厚度變異: >> -1.4, 訂單正面顏色(五碼): >> FY326, 正面漆膜厚: >> 25, 正面漆塗漆型式幾塗幾烤: >> 2, 修邊碼: >> Y, 重量碼: >> AW, 鋼捲捲向: >> I, 鍍層碼: >> AZ150, 20250428 14:22:01 (22030) 訂單重: 80 >> 50, | H:厚度偏薄
PPGL | 2504DFD090/003 | 1. 提醒：CNS 第三類保固 PPGL AZ150（含）以上，PPGI Z27 （含）以上 TOP ≧25U , BK 兩層塗裝 (OFP00448)-{.不符.} 2. 再三提醒確認！CNS &JIS 塗裝 PVDF 需要"3類"耐候等級。並注意鍍層或膜厚是否符合.... (OFP00568)-{.不符.} 3. 單捲限重檢核 (原料重:15~20, 分切困難:20, 單捲限重:4.00~4.90)(OFP00031)-{.不符.} | 1. 部分大陸料含B元素超過CNS規範管制，故請原料CNS規範之訂單不要配大陸料 (OFP00684)-{.不符.} | 1. 訂單若有厚度變異，冷軋厚度公差比照烤漆計算公式 , 但最小為 1/2 公差做設定 (OFP00254)-{.不符.} 2. "偏薄要求訂單" 鍍後厚度減 鍍後厚度下限需大於 0.02 MM,以免發生厚度不足狀況 (OFP00369)-{.不符.} 3. 提醒：CNS 第三類保固 PPGL AZ150（含）以上，PPGI Z27 （含）以上 TOP ≧25U , BK 兩層塗裝 (OFP00448)-{.不符.} 4. 再三提醒確認！CNS &JIS 塗裝 PVDF 需要"3類"耐候等級。並注意鍍層或膜厚是否符合.... (OFP00568)-{.不符.} 5. 部分大陸料含B元素超過CNS規範管制，故請原料CNS規範之訂單不要配大陸料 (OFP00684)-{.不符.} | 訂單:2504DFD090/003 CPL <生產備註> 事項如下 . 除HGI/ HGL 訂單邊緣不噴油. 其餘皆側緣噴油 (RMK00285) | 訂單:2504DFD090/003 CR1 <生產備註> 事項如下 . 完軋寬度超出管制值上限≦2mm時,冷軋繼續生產並填寫品質異常通報單給鍍鋅線,以便調整張力與板溫 (RMK00278) | 訂單:2504DFD090/003 CR2 <生產備註> 事項如下 . 完軋寬度超出管制值上限≦2mm時,冷軋繼續生產並填寫品質異常通報單給鍍鋅線,以便調整張力與板溫 (RMK00278) | 訂單:2504DFD090/003 CG1 <生產備註> 事項如下 . 平板類,鍍鋅生產時SKIN PASS & T/L 請依據鍍鋅標準規定生產 (RMK00100) . 鍍鋅表面不可有鋅痕、壓痕、凹陷、及刮傷 、應變痕等。 (RMK00100) . 出口鋼捲盤捲後目視不允許有鼓起. (RMK00100) | 訂單:2504DFD090/003 CG2 <生產備註> 事項如下 . 平板類,鍍鋅生產時SKIN PASS & T/L 請依據鍍鋅標準規定生產 (RMK00100) . 鍍鋅表面不可有鋅痕、壓痕、凹陷、及刮傷 、應變痕等。 (RMK00100) . 出口鋼捲盤捲後目視不允許有鼓起. (RMK00100) | 訂單:2504DFD090/003 CC1 <生產備註> 事項如下 . 【分切】限重4~4.9噸，最後一顆可不依限重（不可超出 4.9 噸）。 (RMK-E_CHIN) . 1.本單若塗裝背面漆一律改為REVERSE COATING 例外訂單如下敘述 (RMK00163) . 2.例外訂單為R字頭超低光澤與PVDF (＞25μ)，背面漆可改 NATURE COATING，但搭配底漆避免遮蓋性不佳 (RMK00163) . ★品檢注意！JIS&CNS 訂單必須每滿50噸一定要再做一次TEST (RMK00259) . 1.有客戶要下CNS第3類,以下備註麻煩CCP與TSD遵循,謝謝! (RMK00394) . 1.1.面漆塗佈量務必>=90%（如果背面用面漆也一樣） (RMK00394) . 1.2.務必留30cm*全寬試片1片,供實驗室委託確認SST與QUV性能。並於試片上註明"SST 2000HRS、QUV 1500HRS" (RMK00394) . 【PMT】本單面漆為"PVDF"，經會議決議需量測板溫並記錄之。每一張排程需量測一次否則追究責任 (RMK00503) . 【抽氣量】白色系在CC1生產時,FINISH抽氣量請設定250,如生產中發生色差b值異常升高,請股長再加大抽氣量因應 (RMK00560) | 訂單:2504DFD090/003 CC2 <生產備註> 事項如下 . 【分切】限重4~4.9噸，最後一顆可不依限重（不可超出 4.9 噸）。 (RMK-E_CHIN) . 1.本單若塗裝背面漆一律改為REVERSE COATING 例外訂單如下敘述 (RMK00163) . 2.例外訂單為R字頭超低光澤與PVDF (＞25μ)，背面漆可改 NATURE COATING，但搭配底漆避免遮蓋性不佳 (RMK00163) . ★品檢注意！JIS&CNS 訂單必須每滿50噸一定要再做一次TEST (RMK00259) . 1.有客戶要下CNS第3類,以下備註麻煩CCP與TSD遵循,謝謝! (RMK00394) . 1.1.面漆塗佈量務必>=90%（如果背面用面漆也一樣） (RMK00394) . 1.2.務必留30cm*全寬試片1片,供實驗室委託確認SST與QUV性能。並於試片上註明"SST 2000HRS、QUV 1500HRS" (RMK00394) . 【PMT】本單面漆為"PVDF"，經會議決議需量測板溫並記錄之。每一張排程需量測一次否則追究責任 (RMK00503) . 【抽氣量】白色系在CC1生產時,FINISH抽氣量請設定250,如生產中發生色差b值異常升高,請股長再加大抽氣量因應 (RMK00560) | 訂單:2504DFD090/003 RCL 無 <生產備註> 事項 | 訂單:2504DFD090/003 CCPK 無 <生產備註> 事項 | 訂單:2504DFD090/003 CGQC 無 <品檢備註> 事項 | 訂單:2504DFD090/003 CCQC <品檢備註> 事項如下 . 【分切】限重4~4.9噸，最後一顆可不依限重（不可超出 4.9 噸）。 (RMK-E_CHIN) . 1.本單若塗裝背面漆一律改為REVERSE COATING 例外訂單如下敘述 (RMK00163) . 2.例外訂單為R字頭超低光澤與PVDF (＞25μ)，背面漆可改 NATURE COATING，但搭配底漆避免遮蓋性不佳 (RMK00163) . ★品檢注意！JIS&CNS 訂單必須每滿50噸一定要再做一次TEST (RMK00259) . 1.有客戶要下CNS第3類,以下備註麻煩CCP與TSD遵循,謝謝! (RMK00394) . 1.1.面漆塗佈量務必>=90%（如果背面用面漆也一樣） (RMK00394) . 1.2.務必留30cm*全寬試片1片,供實驗室委託確認SST與QUV性能。並於試片上註明"SST 2000HRS、QUV 1500HRS" (RMK00394) . 【PMT】本單面漆為"PVDF"，經會議決議需量測板溫並記錄之。每一張排程需量測一次否則追究責任 (RMK00503) | 訂單:2504DFD090/003 TOL 無 <生產備註> 事項 | 【分切】限重4~4.9噸，最後一顆可不依限重（不可超出 4.9 噸）。^^/CC1/CC2/CCQC/^^ <<.E_CHIN 2025/04/30 13:15.>> | 訂單 2504DFD090/003 修改記錄如下: 20250425 09:06:25 (22030) 退火碼: >> S1, 用途碼: >> CIA008, 背面標示: >> C815, 訂單背面顏色(五碼): >> BW73Y, 背面漆膜厚: >> 12.5, 背面漆塗漆型式幾塗幾烤: >> 2, 鉻酸鹽: >> Z, 訂單厚度: >> 0.52, 訂單重: >> 80, 重量容許率(下限): >> 10, 重量容許率(上限): >> 10, 訂單寬度: >> 914, 鍍製方式: >> AC, 鋼捲內徑: >> 508, 鋼捲下限重: >> 4, 鋼捲上限重: >> 4.9, 壓花條件碼: >> -, 表面花紋: >> R, 綠色識別碼: >> -, 印刷輥號: >> -, 產品代碼: >> PPGL, 皮膜碼: >> -, 單位別: >> M, 油品種類: >> Z, 塗油量: >> Z, 包裝代碼: >> D2 , 保護膜碼: >> -, 客戶試片取樣型式: >> -, 調質碼: >> S, 套筒碼: >> R , 規格: >> CGLC400-30, 製造標準: >> CNS, 表面處理劑種類: >> Z, 表面處理劑塗佈量: >> Z, 伸長率測試: >> N, 硬度測試碼: >> N, 抗拉強度測試: >> N, 降伏強度測試: >> N, 厚度變異: >> -1.4, 訂單正面顏色(五碼): >> FW266, 正面漆膜厚: >> 25, 正面漆塗漆型式幾塗幾烤: >> 2, 修邊碼: >> Y, 重量碼: >> AW, 鋼捲捲向: >> I, 鍍層碼: >> AZ150, 20250428 14:22:03 (22030) 訂單重: 80 >> 50, | H:厚度偏薄
PPGL | 2504DFD090/004 | 1. 提醒：CNS 第三類保固 PPGL AZ150（含）以上，PPGI Z27 （含）以上 TOP ≧25U , BK 兩層塗裝 (OFP00448)-{.不符.} 2. 再三提醒確認！CNS &JIS 塗裝 PVDF 需要"3類"耐候等級。並注意鍍層或膜厚是否符合.... (OFP00568)-{.不符.} 3. 單捲限重檢核 (原料重:15~20, 分切困難:20, 單捲限重:4.00~4.90)(OFP00031)-{.不符.} | 1. 部分大陸料含B元素超過CNS規範管制，故請原料CNS規範之訂單不要配大陸料 (OFP00684)-{.不符.} | 1. 訂單若有厚度變異，冷軋厚度公差比照烤漆計算公式 , 但最小為 1/2 公差做設定 (OFP00254)-{.不符.} 2. "偏薄要求訂單" 鍍後厚度減 鍍後厚度下限需大於 0.02 MM,以免發生厚度不足狀況 (OFP00369)-{.不符.} 3. 提醒：CNS 第三類保固 PPGL AZ150（含）以上，PPGI Z27 （含）以上 TOP ≧25U , BK 兩層塗裝 (OFP00448)-{.不符.} 4. 再三提醒確認！CNS &JIS 塗裝 PVDF 需要"3類"耐候等級。並注意鍍層或膜厚是否符合.... (OFP00568)-{.不符.} 5. 部分大陸料含B元素超過CNS規範管制，故請原料CNS規範之訂單不要配大陸料 (OFP00684)-{.不符.} | 訂單:2504DFD090/004 CPL <生產備註> 事項如下 . 除HGI/ HGL 訂單邊緣不噴油. 其餘皆側緣噴油 (RMK00285) | 訂單:2504DFD090/004 CR1 <生產備註> 事項如下 . 完軋寬度超出管制值上限≦2mm時,冷軋繼續生產並填寫品質異常通報單給鍍鋅線,以便調整張力與板溫 (RMK00278) | 訂單:2504DFD090/004 CR2 <生產備註> 事項如下 . 完軋寬度超出管制值上限≦2mm時,冷軋繼續生產並填寫品質異常通報單給鍍鋅線,以便調整張力與板溫 (RMK00278) | 訂單:2504DFD090/004 CG1 <生產備註> 事項如下 . 平板類,鍍鋅生產時SKIN PASS & T/L 請依據鍍鋅標準規定生產 (RMK00100) . 鍍鋅表面不可有鋅痕、壓痕、凹陷、及刮傷 、應變痕等。 (RMK00100) . 出口鋼捲盤捲後目視不允許有鼓起. (RMK00100) | 訂單:2504DFD090/004 CG2 <生產備註> 事項如下 . 平板類,鍍鋅生產時SKIN PASS & T/L 請依據鍍鋅標準規定生產 (RMK00100) . 鍍鋅表面不可有鋅痕、壓痕、凹陷、及刮傷 、應變痕等。 (RMK00100) . 出口鋼捲盤捲後目視不允許有鼓起. (RMK00100) | 訂單:2504DFD090/004 CC1 <生產備註> 事項如下 . 【分切】限重4~4.9噸，最後一顆可不依限重（不可超出 4.9 噸）。 (RMK-E_CHIN) . 1.本單若塗裝背面漆一律改為REVERSE COATING 例外訂單如下敘述 (RMK00163) . 2.例外訂單為R字頭超低光澤與PVDF (＞25μ)，背面漆可改 NATURE COATING，但搭配底漆避免遮蓋性不佳 (RMK00163) . ★品檢注意！JIS&CNS 訂單必須每滿50噸一定要再做一次TEST (RMK00259) . 1.有客戶要下CNS第3類,以下備註麻煩CCP與TSD遵循,謝謝! (RMK00394) . 1.1.面漆塗佈量務必>=90%（如果背面用面漆也一樣） (RMK00394) . 1.2.務必留30cm*全寬試片1片,供實驗室委託確認SST與QUV性能。並於試片上註明"SST 2000HRS、QUV 1500HRS" (RMK00394) . 【PMT】本單面漆為"PVDF"，經會議決議需量測板溫並記錄之。每一張排程需量測一次否則追究責任 (RMK00503) . 【抽氣量】白色系在CC1生產時,FINISH抽氣量請設定250,如生產中發生色差b值異常升高,請股長再加大抽氣量因應 (RMK00560) | 訂單:2504DFD090/004 CC2 <生產備註> 事項如下 . 【分切】限重4~4.9噸，最後一顆可不依限重（不可超出 4.9 噸）。 (RMK-E_CHIN) . 1.本單若塗裝背面漆一律改為REVERSE COATING 例外訂單如下敘述 (RMK00163) . 2.例外訂單為R字頭超低光澤與PVDF (＞25μ)，背面漆可改 NATURE COATING，但搭配底漆避免遮蓋性不佳 (RMK00163) . ★品檢注意！JIS&CNS 訂單必須每滿50噸一定要再做一次TEST (RMK00259) . 1.有客戶要下CNS第3類,以下備註麻煩CCP與TSD遵循,謝謝! (RMK00394) . 1.1.面漆塗佈量務必>=90%（如果背面用面漆也一樣） (RMK00394) . 1.2.務必留30cm*全寬試片1片,供實驗室委託確認SST與QUV性能。並於試片上註明"SST 2000HRS、QUV 1500HRS" (RMK00394) . 【PMT】本單面漆為"PVDF"，經會議決議需量測板溫並記錄之。每一張排程需量測一次否則追究責任 (RMK00503) . 【抽氣量】白色系在CC1生產時,FINISH抽氣量請設定250,如生產中發生色差b值異常升高,請股長再加大抽氣量因應 (RMK00560) | 訂單:2504DFD090/004 RCL 無 <生產備註> 事項 | 訂單:2504DFD090/004 CCPK 無 <生產備註> 事項 | 訂單:2504DFD090/004 CGQC 無 <品檢備註> 事項 | 訂單:2504DFD090/004 CCQC <品檢備註> 事項如下 . 【分切】限重4~4.9噸，最後一顆可不依限重（不可超出 4.9 噸）。 (RMK-E_CHIN) . 1.本單若塗裝背面漆一律改為REVERSE COATING 例外訂單如下敘述 (RMK00163) . 2.例外訂單為R字頭超低光澤與PVDF (＞25μ)，背面漆可改 NATURE COATING，但搭配底漆避免遮蓋性不佳 (RMK00163) . ★品檢注意！JIS&CNS 訂單必須每滿50噸一定要再做一次TEST (RMK00259) . 1.有客戶要下CNS第3類,以下備註麻煩CCP與TSD遵循,謝謝! (RMK00394) . 1.1.面漆塗佈量務必>=90%（如果背面用面漆也一樣） (RMK00394) . 1.2.務必留30cm*全寬試片1片,供實驗室委託確認SST與QUV性能。並於試片上註明"SST 2000HRS、QUV 1500HRS" (RMK00394) . 【PMT】本單面漆為"PVDF"，經會議決議需量測板溫並記錄之。每一張排程需量測一次否則追究責任 (RMK00503) | 訂單:2504DFD090/004 TOL 無 <生產備註> 事項 | 【分切】限重4~4.9噸，最後一顆可不依限重（不可超出 4.9 噸）。^^/CC1/CC2/CCQC/^^ <<.E_CHIN 2025/04/30 13:15.>> | 訂單 2504DFD090/004 修改記錄如下: 20250425 09:06:28 (22030) 退火碼: >> S1, 用途碼: >> CIA008, 背面標示: >> C815, 訂單背面顏色(五碼): >> BW73Y, 背面漆膜厚: >> 12.5, 背面漆塗漆型式幾塗幾烤: >> 2, 鉻酸鹽: >> Z, 訂單厚度: >> 0.52, 訂單重: >> 35, 重量容許率(下限): >> 10, 重量容許率(上限): >> 10, 訂單寬度: >> 914, 鍍製方式: >> AC, 鋼捲內徑: >> 508, 鋼捲下限重: >> 4.5, 鋼捲上限重: >> 4.9, 壓花條件碼: >> -, 表面花紋: >> R, 綠色識別碼: >> -, 印刷輥號: >> -, 產品代碼: >> PPGL, 皮膜碼: >> -, 單位別: >> M, 油品種類: >> Z, 塗油量: >> Z, 包裝代碼: >> D2 , 保護膜碼: >> -, 客戶試片取樣型式: >> -, 調質碼: >> S, 套筒碼: >> R , 規格: >> CGLC400-30, 製造標準: >> CNS, 表面處理劑種類: >> Z, 表面處理劑塗佈量: >> Z, 伸長率測試: >> N, 硬度測試碼: >> N, 抗拉強度測試: >> N, 降伏強度測試: >> N, 厚度變異: >> -1.4, 訂單正面顏色(五碼): >> FW386, 正面漆膜厚: >> 25, 正面漆塗漆型式幾塗幾烤: >> 2, 修邊碼: >> Y, 重量碼: >> AW, 鋼捲捲向: >> I, 鍍層碼: >> AZ150, 20250425 09:22:47 (22030) 鋼捲下限重: 4.5 >> 4, 20250428 16:38:09 (22030) 訂單重: 35 >> 50, | H:厚度偏薄
PPGI | 2504DFD092/001 |  | 1. 因機械性質與加工成型問題, HRD3材質其軋延率需≧70% (OFP00143)-{.不符.} | 1. 因機械性質與加工成型問題, HRD3材質其軋延率需≧70% (OFP00143)-{.不符.} 2. DQ 料針對 JIS CNS SYSCO 底材規格請重算重抓提醒 (OFP00346)-{.不符.} 3. 高光新增備註（適用非直立式包裝）：請出口每顆鋼捲貼紅色 " 禁止疊放 " 貼紙，如果有套桶S最多2層 (OFP00366)-{.不符.} 4. 【提醒】！本單為直立式包裝，嚴禁鍍鋅或烤漆後以STAGGER捲取 (OFP00451)-{.不符.} 5. DQ CR1修邊寬度+10MM,CR2修邊寬度+9MM (OFP00681)-{.不符.} 6. 用途別對應選配碼不符 (用途碼:CIC035, 選配碼:- 不符)(OFP00030)-{.不符.} | 訂單:2504DFD092/001 CPL <生產備註> 事項如下 . 2.2.線速度維持100mpm生產，避免板偏造成修邊大小邊的狀況 (RMK-E_CHIN) . 2.1.修邊刀換刀之後，排在前5顆左右生產，注意修邊刀的間隙調整 (RMK-E_CHIN) . 2. 家電用DQ料 防範 軋後鋸齒邊 &單邊邊降(Edge drop)不足之對策: (RMK-E_CHIN) . 1.指定HRD3熱軋原料。 (RMK-E_CHIN) . 此規格為 HRD3/HRD3N 熱軋原料,請 CPL 注意修邊狀況. (RMK00042) . 請CPL確認修邊寬度, 如超過熱軋寬度則降速生產, 以防止板偏殘剪與局部未修邊. (RMK00189) . 除HGI/ HGL 訂單邊緣不噴油. 其餘皆側緣噴油 (RMK00285) . HRD3系列材質(HRD3M, HRD3N等)，請CPL出口協助取板，每張排程取1片(30公分x全寬)-搭接鋼捲除外，謝謝! (RMK00582) | 訂單:2504DFD092/001 CR1 <生產備註> 事項如下 . 軋二課: 軋延最末 3 Pass降速到500mpm生產，降低鋸齒邊發生機率 (RMK-E_CHIN) . 2.2.線速度維持100mpm生產，避免板偏造成修邊大小邊的狀況 (RMK-E_CHIN) . 2.1.修邊刀換刀之後，排在前5顆左右生產，注意修邊刀的間隙調整 (RMK-E_CHIN) . 2. 家電用DQ料 防範 軋後鋸齒邊 &單邊邊降(Edge drop)不足之對策: (RMK-E_CHIN) . 生產材質為DQ料,MILL可生產為小邊波, 但CGL不接受大邊波與中波.-請注意! (RMK00042) . DQ 產品 冷軋產出寬度 , 超寬 ≦ 3 mm 時請寫品質通報單後放行 (RMK00042) . 每組工輥生產之第一顆鋼捲, 檢查振動輥痕或砂輪痕 (RMK00307) . 軋延 DQ 材質鋼捲時，每 PASS 線速度最大 600 mpm (降低邊緣鋸齒狀程度) (RMK00385) | 訂單:2504DFD092/001 CR2 <生產備註> 事項如下 . 軋二課: 軋延最末 3 Pass降速到500mpm生產，降低鋸齒邊發生機率 (RMK-E_CHIN) . 2.2.線速度維持100mpm生產，避免板偏造成修邊大小邊的狀況 (RMK-E_CHIN) . 2.1.修邊刀換刀之後，排在前5顆左右生產，注意修邊刀的間隙調整 (RMK-E_CHIN) . 2. 家電用DQ料 防範 軋後鋸齒邊 &單邊邊降(Edge drop)不足之對策: (RMK-E_CHIN) . 生產材質為DQ料,MILL可生產為小邊波, 但CGL不接受大邊波與中波.-請注意! (RMK00042) . DQ 產品 冷軋產出寬度 , 超寬 ≦ 3 mm 時請寫品質通報單後放行 (RMK00042) . 每組工輥生產之第一顆鋼捲, 檢查振動輥痕或砂輪痕 (RMK00307) . 軋延 DQ 材質鋼捲時，每 PASS 線速度最大 600 mpm (降低邊緣鋸齒狀程度) (RMK00385) | 訂單:2504DFD092/001 CG1 <生產備註> 事項如下 . 2. 客戶不允許有鋅痕(Nozzle mark)、垂紋、鋅渣、板面顆粒(鋅渣)、凹點等缺陷，其它外觀品質管制同"松下洗衣機外殼"-烤漆底板家電用途之管制標準。 (RMK-E_CHIN) . 1. 工輥：上、下工輥Ra: 0.5-0.8μm--同冰箱側板(烤漆底板)工輥設定。 (RMK-E_CHIN) | 訂單:2504DFD092/001 CG2 <生產備註> 事項如下 . 2. 客戶不允許有鋅痕(Nozzle mark)、垂紋、鋅渣、板面顆粒(鋅渣)、凹點等缺陷，其它外觀品質管制同"松下洗衣機外殼"-烤漆底板家電用途之管制標準。 (RMK-E_CHIN) . 1. 工輥：上、下工輥Ra: 0.5-0.8μm--同冰箱側板(烤漆底板)工輥設定。 (RMK-E_CHIN) | 訂單:2504DFD092/001 CC1 <生產備註> 事項如下 . 13. 請勿堆疊(紅色標籤) (RMK-E_CHIN) . 12. CC2若生產過程有T/L打開的情形, 務必通知品檢做紀錄, 必須經過切除或重整後才能放行。 (RMK-E_CHIN) . 11. 外觀(板面顆粒...等)請參照「松下洗衣機外殼PCM」管制標準放行。 (RMK-E_CHIN) . 10. 客戶無要求管制膜厚，正面/背面之塗佈量≧80% TSD可放行。 (RMK-E_CHIN) . 9. 出口品檢項目：加做「應變痕測試」: 衝艾克森6mm觀察平板處有無應變痕 (判定參考缺陷樣本), 以及維持測試 fluting test，頻率: 1次/母鋼。 (RMK-E_CHIN) . 8. 正面高光澤，收捲請增加張力，使用高強度紙套筒(18mm代碼E). (RMK-E_CHIN) . 7. 此排程需要 Fluting Test ,張力整平機伸長率須設定0.04～0.06%。 (RMK-E_CHIN) . 6. 背面漆: BYG6A4使用CP#75μ濾心，Thinner為CB5203，粘度勿低於30秒。 (RMK-E_CHIN) . 5. 面漆：AWF654採R塗裝(避免繩紋)，Thinner為CB5203，黏度設定35~40秒，使用CPH #50μ濾心+#250鐵濾網，PMT為241±10℃。 (RMK-E_CHIN) . 4. 背面底漆 : 1PUF14 Thinner為CB5203，使用CP#75μ濾心，R塗裝，PMT為232±10℃。 (RMK-E_CHIN) . 3. 正面底漆：1PUF14 Thinner為CB5203，使用CP#75μ濾心 + #250鐵濾網，R塗裝，PMT為232±10℃。 (RMK-E_CHIN) . 2. 線速度50mpm。 (RMK-E_CHIN) . 1. GI底材請使用表調&無毒前處理，使用無毒專用設備(回流管、PUMP...)。 (RMK-E_CHIN) . 此色為高光澤主操請注意捲起張力的提高查表 (RMK00122) . ★品檢注意！JIS&CNS 訂單必須每滿50噸一定要再做一次TEST (RMK00259) . 【捲取】注意！本單為直立式包裝。禁用STAGGER捲取送包裝！送RCL重處理例外。 (RMK00512) . 【抽氣量】白色系在CC1生產時,FINISH抽氣量請設定250,如生產中發生色差b值異常升高,請股長再加大抽氣量因應 (RMK00560) | 訂單:2504DFD092/001 CC2 <生產備註> 事項如下 . 13. 請勿堆疊(紅色標籤) (RMK-E_CHIN) . 12. CC2若生產過程有T/L打開的情形, 務必通知品檢做紀錄, 必須經過切除或重整後才能放行。 (RMK-E_CHIN) . 11. 外觀(板面顆粒...等)請參照「松下洗衣機外殼PCM」管制標準放行。 (RMK-E_CHIN) . 10. 客戶無要求管制膜厚，正面/背面之塗佈量≧80% TSD可放行。 (RMK-E_CHIN) . 9. 出口品檢項目：加做「應變痕測試」: 衝艾克森6mm觀察平板處有無應變痕 (判定參考缺陷樣本), 以及維持測試 fluting test，頻率: 1次/母鋼。 (RMK-E_CHIN) . 8. 正面高光澤，收捲請增加張力，使用高強度紙套筒(18mm代碼E). (RMK-E_CHIN) . 7. 此排程需要 Fluting Test ,張力整平機伸長率須設定0.04～0.06%。 (RMK-E_CHIN) . 6. 背面漆: BYG6A4使用CP#75μ濾心，Thinner為CB5203，粘度勿低於30秒。 (RMK-E_CHIN) . 5. 面漆：AWF654採R塗裝(避免繩紋)，Thinner為CB5203，黏度設定35~40秒，使用CPH #50μ濾心+#250鐵濾網，PMT為241±10℃。 (RMK-E_CHIN) . 4. 背面底漆 : 1PUF14 Thinner為CB5203，使用CP#75μ濾心，R塗裝，PMT為232±10℃。 (RMK-E_CHIN) . 3. 正面底漆：1PUF14 Thinner為CB5203，使用CP#75μ濾心 + #250鐵濾網，R塗裝，PMT為232±10℃。 (RMK-E_CHIN) . 2. 線速度50mpm。 (RMK-E_CHIN) . 1. GI底材請使用表調&無毒前處理，使用無毒專用設備(回流管、PUMP...)。 (RMK-E_CHIN) . 此色為高光澤主操請注意捲起張力的提高查表 (RMK00122) . 20120627晨會決議 CC2生產 PPGI 時請使用表調 (RMK00191) . ★品檢注意！JIS&CNS 訂單必須每滿50噸一定要再做一次TEST (RMK00259) . 【捲取】注意！本單為直立式包裝。禁用STAGGER捲取送包裝！送RCL重處理例外。 (RMK00512) . 【抽氣量】白色系在CC1生產時,FINISH抽氣量請設定250,如生產中發生色差b值異常升高,請股長再加大抽氣量因應 (RMK00560) | 訂單:2504DFD092/001 RCL <生產備註> 事項如下 . 【捲取】注意！本單為直立式包裝。禁用STAGGER捲取送包裝！送RCL重處理例外。 (RMK00512) | 訂單:2504DFD092/001 CCPK 無 <生產備註> 事項 | 訂單:2504DFD092/001 CGQC <品檢備註> 事項如下 . 2. 客戶不允許有鋅痕(Nozzle mark)、垂紋、鋅渣、板面顆粒(鋅渣)、凹點等缺陷，其它外觀品質管制同"松下洗衣機外殼"-烤漆底板家電用途之管制標準。 (RMK-E_CHIN) . 1. 工輥：上、下工輥Ra: 0.5-0.8μm--同冰箱側板(烤漆底板)工輥設定。 (RMK-E_CHIN) | 訂單:2504DFD092/001 CCQC <品檢備註> 事項如下 . 13. 請勿堆疊(紅色標籤) (RMK-E_CHIN) . 12. CC2若生產過程有T/L打開的情形, 務必通知品檢做紀錄, 必須經過切除或重整後才能放行。 (RMK-E_CHIN) . 11. 外觀(板面顆粒...等)請參照「松下洗衣機外殼PCM」管制標準放行。 (RMK-E_CHIN) . 10. 客戶無要求管制膜厚，正面/背面之塗佈量≧80% TSD可放行。 (RMK-E_CHIN) . 9. 出口品檢項目：加做「應變痕測試」: 衝艾克森6mm觀察平板處有無應變痕 (判定參考缺陷樣本), 以及維持測試 fluting test，頻率: 1次/母鋼。 (RMK-E_CHIN) . 8. 正面高光澤，收捲請增加張力，使用高強度紙套筒(18mm代碼E). (RMK-E_CHIN) . 7. 此排程需要 Fluting Test ,張力整平機伸長率須設定0.04～0.06%。 (RMK-E_CHIN) . 6. 背面漆: BYG6A4使用CP#75μ濾心，Thinner為CB5203，粘度勿低於30秒。 (RMK-E_CHIN) . 5. 面漆：AWF654採R塗裝(避免繩紋)，Thinner為CB5203，黏度設定35~40秒，使用CPH #50μ濾心+#250鐵濾網，PMT為241±10℃。 (RMK-E_CHIN) . 4. 背面底漆 : 1PUF14 Thinner為CB5203，使用CP#75μ濾心，R塗裝，PMT為232±10℃。 (RMK-E_CHIN) . 3. 正面底漆：1PUF14 Thinner為CB5203，使用CP#75μ濾心 + #250鐵濾網，R塗裝，PMT為232±10℃。 (RMK-E_CHIN) . 2. 線速度50mpm。 (RMK-E_CHIN) . 1. GI底材請使用表調&無毒前處理，使用無毒專用設備(回流管、PUMP...)。 (RMK-E_CHIN) . ★品檢注意！JIS&CNS 訂單必須每滿50噸一定要再做一次TEST (RMK00259) . 【捲取】注意！本單為直立式包裝。禁用STAGGER捲取送包裝！送RCL重處理例外。 (RMK00512) | 訂單:2504DFD092/001 TOL 無 <生產備註> 事項 | 1.指定HRD3熱軋原料。^^/CPL/ <<.E_CHIN 2025/05/02 10:48.>> 2. 家電用DQ料 防範 軋後鋸齒邊 &單邊邊降(Edge drop)不足之對策:^^/CPL/CR1/CR2/ <<.E_CHIN 2025/05/02 10:48.>> 2.1.修邊刀換刀之後，排在前5顆左右生產，注意修邊刀的間隙調整^^/CPL/CR1/CR2/ <<.E_CHIN 2025/05/02 10:49.>> 2.2.線速度維持100mpm生產，避免板偏造成修邊大小邊的狀況^^/CPL/CR1/CR2/ <<.E_CHIN 2025/05/02 10:49.>> 軋二課: 軋延最末 3 Pass降速到500mpm生產，降低鋸齒邊發生機率^^/CR1/CR2/ <<.E_CHIN 2025/05/02 10:49.>> 1. 工輥：上、下工輥Ra: 0.5-0.8μm--同冰箱側板(烤漆底板)工輥設定。^^/CG1/CG2/CGQC/ <<.E_CHIN 2025/05/02 10:50.>> 2. 客戶不允許有鋅痕(Nozzle mark)、垂紋、鋅渣、板面顆粒(鋅渣)、凹點等缺陷，其它外觀品質管制同"松下洗衣機外殼"-烤漆底板家電用途之管制標準。^^/CG1/CG2/CGQC/ <<.E_CHIN 2025/05/02 10:50.>> 1. GI底材請使用表調&無毒前處理，使用無毒專用設備(回流管、PUMP...)。^^/CC1/CC2/CCQC/ <<.E_CHIN 2025/05/02 10:51.>> 2. 線速度50mpm。^^/CC1/CC2/CCQC/ <<.E_CHIN 2025/05/02 10:51.>> 3. 正面底漆：1PUF14 Thinner為CB5203，使用CP#75μ濾心 + #250鐵濾網，R塗裝，PMT為232±10℃。^^/CC1/CC2/CCQC/ <<.E_CHIN 2025/05/02 10:51.>> 4. 背面底漆 : 1PUF14 Thinner為CB5203，使用CP#75μ濾心，R塗裝，PMT為232±10℃。^^/CC1/CC2/CCQC/ <<.E_CHIN 2025/05/02 10:52.>> 5. 面漆：AWF654採R塗裝(避免繩紋)，Thinner為CB5203，黏度設定35~40秒，使用CPH #50μ濾心+#250鐵濾網，PMT為241±10℃。^^/CC1/CC2/CCQC/ <<.E_CHIN 2025/05/02 10:53.>> 6. 背面漆: BYG6A4使用CP#75μ濾心，Thinner為CB5203，粘度勿低於30秒。^^/CC1/CC2/CCQC/ <<.E_CHIN 2025/05/02 11:03.>> 7. 此排程需要 Fluting Test ,張力整平機伸長率須設定0.04～0.06%。^^/CC1/CC2/CCQC/ <<.E_CHIN 2025/05/02 11:03.>> 8. 正面高光澤，收捲請增加張力，使用高強度紙套筒(18mm代碼E).^^/CC1/CC2/CCQC/ <<.E_CHIN 2025/05/02 11:03.>> 9. 出口品檢項目：加做「應變痕測試」: 衝艾克森6mm觀察平板處有無應變痕 (判定參考缺陷樣本), 以及維持測試 fluting test，頻率: 1次/母鋼。^^/CC1/CC2/CCQC/ <<.E_CHIN 2025/05/02 11:03.>> 10. 客戶無要求管制膜厚，正面/背面之塗佈量≧80% TSD可放行。^^/CC1/CC2/CCQC/ <<.E_CHIN 2025/05/02 11:04.>> 11. 外觀(板面顆粒...等)請參照「松下洗衣機外殼PCM」管制標準放行。^^/CC1/CC2/CCQC/ <<.E_CHIN 2025/05/02 11:04.>> 12. CC2若生產過程有T/L打開的情形, 務必通知品檢做紀錄, 必須經過切除或重整後才能放行。^^/CC1/CC2/CCQC/ <<.E_CHIN 2025/05/02 11:04.>> 13. 請勿堆疊(紅色標籤)^^/CC1/CC2/CCQC/MKT/ <<.E_CHIN 2025/05/02 11:12.>> | 訂單 2504DFD092/001 修改記錄如下: 20250425 10:56:54 (93025) 退火碼: >> D3, 用途碼: >> CIC035, 背面標示: >> S000, 訂單背面顏色(五碼): >> BYG6A, 背面漆膜厚: >> NOM, 背面漆塗漆型式幾塗幾烤: >> 2, 鉻酸鹽: >> Z, 訂單厚度: >> 0.4, 訂單重: >> 35, 重量容許率(下限): >> 10, 重量容許率(上限): >> 10, 訂單寬度: >> 980, 鍍製方式: >> BC, 鋼捲內徑: >> 508, 鋼捲下限重: >> 3, 鋼捲上限重: >> 5, 壓花條件碼: >> -, 表面花紋: >> Z, 綠色識別碼: >> R1, 印刷輥號: >> -, 產品代碼: >> PPGI, 皮膜碼: >> -, 單位別: >> M, 油品種類: >> Z, 塗油量: >> Z, 包裝代碼: >> D7 , 保護膜碼: >> -, 客戶試片取樣型式: >> -, 調質碼: >> S, 套筒碼: >> E , 規格: >> CGCD1-10, 製造標準: >> CNS, 表面處理劑種類: >> Z, 表面處理劑塗佈量: >> Z, 伸長率測試: >> Y, 硬度測試碼: >> Y, 抗拉強度測試: >> Y, 降伏強度測試: >> Y, 厚度變異: >> 0, 訂單正面顏色(五碼): >> AWF65, 正面漆膜厚: >> 25, 正面漆塗漆型式幾塗幾烤: >> 2, 修邊碼: >> Y, 重量碼: >> AW, 鋼捲捲向: >> O, 鍍層碼: >> Z08, | *: | [訂單訊息通知] 2025/04/28 下午 03:40:02 *** (張芬芬 >> 通知 >> HanYu Chen, Winnie Chang, Emily Hong, Edwy Chin, YuLung Kung, B.S. Wan, Y.L. Liu, Julian Liu, Sony Su, YunTung Li) 訊息 : 新訂料 交期預估 6月5日
PPGL | 2504DFD095/001 | 1. 提醒：CNS 第三類保固 PPGL AZ150（含）以上，PPGI Z27 （含）以上 TOP ≧25U , BK 兩層塗裝 (OFP00448)-{.不符.} 2. 再三提醒確認！CNS &JIS 塗裝 PVDF 需要"3類"耐候等級。並注意鍍層或膜厚是否符合.... (OFP00568)-{.不符.} | 1. 部分大陸料含B元素超過CNS規範管制，故請原料CNS規範之訂單不要配大陸料 (OFP00684)-{.不符.} | 1. 訂單若有厚度變異，冷軋厚度公差比照烤漆計算公式 , 但最小為 1/2 公差做設定 (OFP00254)-{.不符.} 2. "偏薄要求訂單" 鍍後厚度減 鍍後厚度下限需大於 0.02 MM,以免發生厚度不足狀況 (OFP00369)-{.不符.} 3. 提醒：CNS 第三類保固 PPGL AZ150（含）以上，PPGI Z27 （含）以上 TOP ≧25U , BK 兩層塗裝 (OFP00448)-{.不符.} 4. 再三提醒確認！CNS &JIS 塗裝 PVDF 需要"3類"耐候等級。並注意鍍層或膜厚是否符合.... (OFP00568)-{.不符.} 5. 部分大陸料含B元素超過CNS規範管制，故請原料CNS規範之訂單不要配大陸料 (OFP00684)-{.不符.} | 訂單:2504DFD095/001 CPL <生產備註> 事項如下 . 除HGI/ HGL 訂單邊緣不噴油. 其餘皆側緣噴油 (RMK00285) | 訂單:2504DFD095/001 CR1 <生產備註> 事項如下 . 完軋寬度超出管制值上限≦2mm時,冷軋繼續生產並填寫品質異常通報單給鍍鋅線,以便調整張力與板溫 (RMK00278) | 訂單:2504DFD095/001 CR2 <生產備註> 事項如下 . 完軋寬度超出管制值上限≦2mm時,冷軋繼續生產並填寫品質異常通報單給鍍鋅線,以便調整張力與板溫 (RMK00278) | 訂單:2504DFD095/001 CG1 <生產備註> 事項如下 . 平板類,鍍鋅生產時SKIN PASS & T/L 請依據鍍鋅標準規定生產 (RMK00100) . 鍍鋅表面不可有鋅痕、壓痕、凹陷、及刮傷 、應變痕等。 (RMK00100) . 出口鋼捲盤捲後目視不允許有鼓起. (RMK00100) | 訂單:2504DFD095/001 CG2 <生產備註> 事項如下 . 平板類,鍍鋅生產時SKIN PASS & T/L 請依據鍍鋅標準規定生產 (RMK00100) . 鍍鋅表面不可有鋅痕、壓痕、凹陷、及刮傷 、應變痕等。 (RMK00100) . 出口鋼捲盤捲後目視不允許有鼓起. (RMK00100) | 訂單:2504DFD095/001 CC1 <生產備註> 事項如下 . 【水痕】因YCP 近似深黑色水痕可能嚴重，因此指定CC1生產注意W/Q 使用純水與水量控制 (RMK-E_CHIN) . 1.本單若塗裝背面漆一律改為REVERSE COATING 例外訂單如下敘述 (RMK00163) . 2.例外訂單為R字頭超低光澤與PVDF (＞25μ)，背面漆可改 NATURE COATING，但搭配底漆避免遮蓋性不佳 (RMK00163) . ★品檢注意！JIS&CNS 訂單必須每滿50噸一定要再做一次TEST (RMK00259) . 1.有客戶要下CNS第3類,以下備註麻煩CCP與TSD遵循,謝謝! (RMK00394) . 1.1.面漆塗佈量務必>=90%（如果背面用面漆也一樣） (RMK00394) . 1.2.務必留30cm*全寬試片1片,供實驗室委託確認SST與QUV性能。並於試片上註明"SST 2000HRS、QUV 1500HRS" (RMK00394) . 【PMT】本單面漆為"PVDF"，經會議決議需量測板溫並記錄之。每一張排程需量測一次否則追究責任 (RMK00503) | 訂單:2504DFD095/001 CC2 <生產備註> 事項如下 . 【水痕】因YCP 近似深黑色水痕可能嚴重，因此指定CC1生產注意W/Q 使用純水與水量控制 (RMK-E_CHIN) . 1.本單若塗裝背面漆一律改為REVERSE COATING 例外訂單如下敘述 (RMK00163) . 2.例外訂單為R字頭超低光澤與PVDF (＞25μ)，背面漆可改 NATURE COATING，但搭配底漆避免遮蓋性不佳 (RMK00163) . ★品檢注意！JIS&CNS 訂單必須每滿50噸一定要再做一次TEST (RMK00259) . 1.有客戶要下CNS第3類,以下備註麻煩CCP與TSD遵循,謝謝! (RMK00394) . 1.1.面漆塗佈量務必>=90%（如果背面用面漆也一樣） (RMK00394) . 1.2.務必留30cm*全寬試片1片,供實驗室委託確認SST與QUV性能。並於試片上註明"SST 2000HRS、QUV 1500HRS" (RMK00394) . 【PMT】本單面漆為"PVDF"，經會議決議需量測板溫並記錄之。每一張排程需量測一次否則追究責任 (RMK00503) | 訂單:2504DFD095/001 RCL 無 <生產備註> 事項 | 訂單:2504DFD095/001 CCPK 無 <生產備註> 事項 | 訂單:2504DFD095/001 CGQC 無 <品檢備註> 事項 | 訂單:2504DFD095/001 CCQC <品檢備註> 事項如下 . 【水痕】因YCP 近似深黑色水痕可能嚴重，因此指定CC1生產注意W/Q 使用純水與水量控制 (RMK-E_CHIN) . 1.本單若塗裝背面漆一律改為REVERSE COATING 例外訂單如下敘述 (RMK00163) . 2.例外訂單為R字頭超低光澤與PVDF (＞25μ)，背面漆可改 NATURE COATING，但搭配底漆避免遮蓋性不佳 (RMK00163) . ★品檢注意！JIS&CNS 訂單必須每滿50噸一定要再做一次TEST (RMK00259) . 1.有客戶要下CNS第3類,以下備註麻煩CCP與TSD遵循,謝謝! (RMK00394) . 1.1.面漆塗佈量務必>=90%（如果背面用面漆也一樣） (RMK00394) . 1.2.務必留30cm*全寬試片1片,供實驗室委託確認SST與QUV性能。並於試片上註明"SST 2000HRS、QUV 1500HRS" (RMK00394) . 【PMT】本單面漆為"PVDF"，經會議決議需量測板溫並記錄之。每一張排程需量測一次否則追究責任 (RMK00503) | 訂單:2504DFD095/001 TOL 無 <生產備註> 事項 | 【水痕】因YCP 近似深黑色水痕可能嚴重，因此指定CC1生產注意W/Q 使用純水與水量控制^^/CC1/CC2/CCQC/^^/CC1/CC2/CCQC/ <<.E_CHIN 2025/04/29 15:01.>> | 訂單 2504DFD095/001 修改記錄如下: 20250428 08:16:23 (21003) 退火碼: >> S1, 用途碼: >> CIA008, 背面標示: >> C815, 訂單背面顏色(五碼): >> BW73Y, 背面漆膜厚: >> 12.5, 背面漆塗漆型式幾塗幾烤: >> 2, 鉻酸鹽: >> Z, 訂單厚度: >> 0.52, 訂單重: >> 30, 重量容許率(下限): >> 10, 重量容許率(上限): >> 10, 訂單寬度: >> 914, 鍍製方式: >> AC, 鋼捲內徑: >> 508, 鋼捲下限重: >> 3, 鋼捲上限重: >> 5, 壓花條件碼: >> -, 表面花紋: >> R, 綠色識別碼: >> -, 印刷輥號: >> -, 產品代碼: >> PPGL, 皮膜碼: >> -, 單位別: >> M, 油品種類: >> Z, 塗油量: >> Z, 包裝代碼: >> D2 , 保護膜碼: >> -, 客戶試片取樣型式: >> -, 調質碼: >> S, 套筒碼: >> R , 規格: >> CGLC400-30, 製造標準: >> CNS, 表面處理劑種類: >> Z, 表面處理劑塗佈量: >> Z, 伸長率測試: >> N, 硬度測試碼: >> N, 抗拉強度測試: >> N, 降伏強度測試: >> N, 厚度變異: >> -1.4, 訂單正面顏色(五碼): >> FY836, 正面漆膜厚: >> 25, 正面漆塗漆型式幾塗幾烤: >> 2, 修邊碼: >> Y, 重量碼: >> AW, 鋼捲捲向: >> I, 鍍層碼: >> AZ150, 20250428 08:54:11 (21003) 訂單重: 30 >> 40, | H:厚度偏薄
PPGI | 2504DFD097/001 | 1. 表面非平整之色碼解捲易變形需強制業務使用鋼套桶 ( 垃圾桶用E、網紋漆套桶用C ) (正面色碼:RYE922, 套筒碼:E 不符)(OFP00048)-{.不符.} | 1. 因機械性質與加工成型問題, HRD3材質其軋延率需≧70% (OFP00143)-{.不符.} | 1. 方針管制之特殊產品，請設定訂單追蹤以利確實掌握每批生產情況，滾動調整。 (OFP00142)-{.不符.} 2. 因機械性質與加工成型問題, HRD3材質其軋延率需≧70% (OFP00143)-{.不符.} 3. DQ 料針對 JIS CNS SYSCO 底材規格請重算重抓提醒 (OFP00346)-{.不符.} 4. 【提醒】！本單為直立式包裝，嚴禁鍍鋅或烤漆後以STAGGER捲取 (OFP00451)-{.不符.} 5. DQ CR1修邊寬度+10MM,CR2修邊寬度+9MM (OFP00681)-{.不符.} 6. 用途別對應選配碼不符 (用途碼:CIR029, 選配碼:- 不符)(OFP00030)-{.不符.} 7. 表面非平整之色碼解捲易變形需強制業務使用鋼套桶 ( 垃圾桶用E、網紋漆套桶用C ) (正面色碼:RYE922, 套筒碼:E 不符)(OFP00048)-{.不符.} | 訂單:2504DFD097/001 CPL <生產備註> 事項如下 . 3. 線速度維持100mpm生產，避免板偏造成修邊大小邊的狀況。 (RMK-E_CHIN) . 2. 修邊刀換刀之後，排在前5顆左右生產，注意修邊刀的間隙調整。 (RMK-E_CHIN) . 1.指定HRD3熱軋原料。 (RMK-E_CHIN) . 此規格為 HRD3/HRD3N 熱軋原料,請 CPL 注意修邊狀況. (RMK00042) . 請CPL確認修邊寬度, 如超過熱軋寬度則降速生產, 以防止板偏殘剪與局部未修邊. (RMK00189) . 除HGI/ HGL 訂單邊緣不噴油. 其餘皆側緣噴油 (RMK00285) . HRD3系列材質(HRD3M, HRD3N等)，請CPL出口協助取板，每張排程取1片(30公分x全寬)-搭接鋼捲除外，謝謝! (RMK00582) | 訂單:2504DFD097/001 CR1 <生產備註> 事項如下 . 1. 軋延最末 3 Pass降速到500mpm生產，降低鋸齒邊發生機率。 (RMK-E_CHIN) . 生產材質為DQ料,MILL可生產為小邊波, 但CGL不接受大邊波與中波.-請注意! (RMK00042) . DQ 產品 冷軋產出寬度 , 超寬 ≦ 3 mm 時請寫品質通報單後放行 (RMK00042) . 每組工輥生產之第一顆鋼捲, 檢查振動輥痕或砂輪痕 (RMK00307) . 軋延 DQ 材質鋼捲時，每 PASS 線速度最大 600 mpm (降低邊緣鋸齒狀程度) (RMK00385) | 訂單:2504DFD097/001 CR2 <生產備註> 事項如下 . 1. 軋延最末 3 Pass降速到500mpm生產，降低鋸齒邊發生機率。 (RMK-E_CHIN) . 生產材質為DQ料,MILL可生產為小邊波, 但CGL不接受大邊波與中波.-請注意! (RMK00042) . DQ 產品 冷軋產出寬度 , 超寬 ≦ 3 mm 時請寫品質通報單後放行 (RMK00042) . 每組工輥生產之第一顆鋼捲, 檢查振動輥痕或砂輪痕 (RMK00307) . 軋延 DQ 材質鋼捲時，每 PASS 線速度最大 600 mpm (降低邊緣鋸齒狀程度) (RMK00385) | 訂單:2504DFD097/001 CG1 <生產備註> 事項如下 . 4.鍍層量管制 ? 120 g/m2。 (RMK-E_CHIN) . 3.客戶不允許有鋅痕(Nozzle mark)、垂紋、鋅渣、板面顆粒(鋅渣)、凹點等缺陷，其它外觀品質管制同"松下洗衣機外殼"-烤漆底板家電用途之管制標準。 (RMK-E_CHIN) . 2. NOZZLE熱風溫度280℃以上，NOZZLE GAP愈小且風壓愈小越好 (RMK-E_CHIN) . 1. 工輥：上、下工輥 Ra: 0.5-0.8μm--同冰箱側板(烤漆底板)工輥設定。 (RMK-E_CHIN) . 本單於烤漆正背面都塗裝正面漆，因此鍍鋅請管制背面表面品質比照正面 (RMK00363) . 【★鍍層量管制★】若鍍層大於120g/m2，需進行通報與切除 (RMK00695) | 訂單:2504DFD097/001 CG2 <生產備註> 事項如下 . 4.鍍層量管制 ? 120 g/m2。 (RMK-E_CHIN) . 3.客戶不允許有鋅痕(Nozzle mark)、垂紋、鋅渣、板面顆粒(鋅渣)、凹點等缺陷，其它外觀品質管制同"松下洗衣機外殼"-烤漆底板家電用途之管制標準。 (RMK-E_CHIN) . 2. NOZZLE熱風溫度280℃以上，NOZZLE GAP愈小且風壓愈小越好 (RMK-E_CHIN) . 1. 工輥：上、下工輥 Ra: 0.5-0.8μm--同冰箱側板(烤漆底板)工輥設定。 (RMK-E_CHIN) . 本單於烤漆正背面都塗裝正面漆，因此鍍鋅請管制背面表面品質比照正面 (RMK00363) . 【★鍍層量管制★】若鍍層大於120g/m2，需進行通報與切除 (RMK00695) | 訂單:2504DFD097/001 CC1 <生產備註> 事項如下 . 11. 請勿堆疊(紅色標籤) (RMK-E_CHIN) . 10. CC2若生產過程有T/L打開的情形, 務必通知品檢做紀錄, 必須經過切除或重整後才能放行。 (RMK-E_CHIN) . 9. 外觀(板面顆粒...等)請參照「松下洗衣機外殼PCM」管制標準放行。震動輥痕: 只能允許動態極輕微/靜態目視無感之程度(參照客戶簽認之限度樣本)。 (RMK-E_CHIN) . 8. 正面面漆塗佈量目標290±10 (避免光澤異常與目視色差)，客戶無要求管制膜厚，正面/背面總塗佈量≧80%可放行。 (RMK-E_CHIN) . 7. 出口品檢項目：加做「應變痕測試」: 衝艾克森6mm觀察平板處有無應變痕(判定參考缺陷樣本), 以及維持測試 fluting test，頻率: 1次/母鋼。 (RMK-E_CHIN) . 6. 正面漆含骨材，收捲請增加張力，使用高強度紙套筒(18mm代碼E). (RMK-E_CHIN) . 5. 此排程需要 Fluting Test ,張力整平機伸長率須設定0.04～0.06%。 (RMK-E_CHIN) . 4. 背面漆：7Y9A12使用CPH #50μ濾心+ #250鐵濾網，為避免繩紋 底漆(1PU114) R塗裝 / 背面漆(7Y9A12) R塗裝， Thinner 為No 2B。 (RMK-E_CHIN) . 3. 正面漆：RYE922(Rough) 為避免繩紋採R塗裝，Thinner 為No 2B，使用不銹鋼濾網 (#32 mesh)，PMT為230±10℃。 (RMK-E_CHIN) . 2. 底漆：1PU114，使用CP#75μ濾心，R塗裝。 (RMK-E_CHIN) . 1. 線速度50mpm，GI底材請使用表調。 (RMK-E_CHIN) . 1.本單若塗裝背面漆一律改為REVERSE COATING 例外訂單如下敘述 (RMK00163) . 2.例外訂單為R字頭超低光澤與PVDF (＞25μ)，背面漆可改 NATURE COATING，但搭配底漆避免遮蓋性不佳 (RMK00163) . ★品檢注意！JIS&CNS 訂單必須每滿50噸一定要再做一次TEST (RMK00259) . 【捲取】注意！本單為直立式包裝。禁用STAGGER捲取送包裝！送RCL重處理例外。 (RMK00512) | 訂單:2504DFD097/001 CC2 <生產備註> 事項如下 . 11. 請勿堆疊(紅色標籤) (RMK-E_CHIN) . 10. CC2若生產過程有T/L打開的情形, 務必通知品檢做紀錄, 必須經過切除或重整後才能放行。 (RMK-E_CHIN) . 9. 外觀(板面顆粒...等)請參照「松下洗衣機外殼PCM」管制標準放行。震動輥痕: 只能允許動態極輕微/靜態目視無感之程度(參照客戶簽認之限度樣本)。 (RMK-E_CHIN) . 8. 正面面漆塗佈量目標290±10 (避免光澤異常與目視色差)，客戶無要求管制膜厚，正面/背面總塗佈量≧80%可放行。 (RMK-E_CHIN) . 7. 出口品檢項目：加做「應變痕測試」: 衝艾克森6mm觀察平板處有無應變痕(判定參考缺陷樣本), 以及維持測試 fluting test，頻率: 1次/母鋼。 (RMK-E_CHIN) . 6. 正面漆含骨材，收捲請增加張力，使用高強度紙套筒(18mm代碼E). (RMK-E_CHIN) . 5. 此排程需要 Fluting Test ,張力整平機伸長率須設定0.04～0.06%。 (RMK-E_CHIN) . 4. 背面漆：7Y9A12使用CPH #50μ濾心+ #250鐵濾網，為避免繩紋 底漆(1PU114) R塗裝 / 背面漆(7Y9A12) R塗裝， Thinner 為No 2B。 (RMK-E_CHIN) . 3. 正面漆：RYE922(Rough) 為避免繩紋採R塗裝，Thinner 為No 2B，使用不銹鋼濾網 (#32 mesh)，PMT為230±10℃。 (RMK-E_CHIN) . 2. 底漆：1PU114，使用CP#75μ濾心，R塗裝。 (RMK-E_CHIN) . 1. 線速度50mpm，GI底材請使用表調。 (RMK-E_CHIN) . 1.本單若塗裝背面漆一律改為REVERSE COATING 例外訂單如下敘述 (RMK00163) . 2.例外訂單為R字頭超低光澤與PVDF (＞25μ)，背面漆可改 NATURE COATING，但搭配底漆避免遮蓋性不佳 (RMK00163) . 20120627晨會決議 CC2生產 PPGI 時請使用表調 (RMK00191) . ★品檢注意！JIS&CNS 訂單必須每滿50噸一定要再做一次TEST (RMK00259) . 【捲取】注意！本單為直立式包裝。禁用STAGGER捲取送包裝！送RCL重處理例外。 (RMK00512) | 訂單:2504DFD097/001 RCL <生產備註> 事項如下 . 【捲取】注意！本單為直立式包裝。禁用STAGGER捲取送包裝！送RCL重處理例外。 (RMK00512) | 訂單:2504DFD097/001 CCPK 無 <生產備註> 事項 | 訂單:2504DFD097/001 CGQC <品檢備註> 事項如下 . 4.鍍層量管制 ? 120 g/m2。 (RMK-E_CHIN) . 3.客戶不允許有鋅痕(Nozzle mark)、垂紋、鋅渣、板面顆粒(鋅渣)、凹點等缺陷，其它外觀品質管制同"松下洗衣機外殼"-烤漆底板家電用途之管制標準。 (RMK-E_CHIN) . 2. NOZZLE熱風溫度280℃以上，NOZZLE GAP愈小且風壓愈小越好 (RMK-E_CHIN) . 1. 工輥：上、下工輥 Ra: 0.5-0.8μm--同冰箱側板(烤漆底板)工輥設定。 (RMK-E_CHIN) . 本單於烤漆正背面都塗裝正面漆，因此鍍鋅請管制背面表面品質比照正面 (RMK00363) . 【★鍍層量管制★】若鍍層大於120g/m2，需進行通報與切除 (RMK00695) | 訂單:2504DFD097/001 CCQC <品檢備註> 事項如下 . 11. 請勿堆疊(紅色標籤) (RMK-E_CHIN) . 10. CC2若生產過程有T/L打開的情形, 務必通知品檢做紀錄, 必須經過切除或重整後才能放行。 (RMK-E_CHIN) . 9. 外觀(板面顆粒...等)請參照「松下洗衣機外殼PCM」管制標準放行。震動輥痕: 只能允許動態極輕微/靜態目視無感之程度(參照客戶簽認之限度樣本)。 (RMK-E_CHIN) . 8. 正面面漆塗佈量目標290±10 (避免光澤異常與目視色差)，客戶無要求管制膜厚，正面/背面總塗佈量≧80%可放行。 (RMK-E_CHIN) . 7. 出口品檢項目：加做「應變痕測試」: 衝艾克森6mm觀察平板處有無應變痕(判定參考缺陷樣本), 以及維持測試 fluting test，頻率: 1次/母鋼。 (RMK-E_CHIN) . 6. 正面漆含骨材，收捲請增加張力，使用高強度紙套筒(18mm代碼E). (RMK-E_CHIN) . 5. 此排程需要 Fluting Test ,張力整平機伸長率須設定0.04～0.06%。 (RMK-E_CHIN) . 4. 背面漆：7Y9A12使用CPH #50μ濾心+ #250鐵濾網，為避免繩紋 底漆(1PU114) R塗裝 / 背面漆(7Y9A12) R塗裝， Thinner 為No 2B。 (RMK-E_CHIN) . 3. 正面漆：RYE922(Rough) 為避免繩紋採R塗裝，Thinner 為No 2B，使用不銹鋼濾網 (#32 mesh)，PMT為230±10℃。 (RMK-E_CHIN) . 2. 底漆：1PU114，使用CP#75μ濾心，R塗裝。 (RMK-E_CHIN) . 1. 線速度50mpm，GI底材請使用表調。 (RMK-E_CHIN) . 1.本單若塗裝背面漆一律改為REVERSE COATING 例外訂單如下敘述 (RMK00163) . 2.例外訂單為R字頭超低光澤與PVDF (＞25μ)，背面漆可改 NATURE COATING，但搭配底漆避免遮蓋性不佳 (RMK00163) . ★品檢注意！JIS&CNS 訂單必須每滿50噸一定要再做一次TEST (RMK00259) . 【捲取】注意！本單為直立式包裝。禁用STAGGER捲取送包裝！送RCL重處理例外。 (RMK00512) | 訂單:2504DFD097/001 TOL 無 <生產備註> 事項 | 1.指定HRD3熱軋原料。^^/CPL/ <<.E_CHIN 2025/05/05 15:07.>> 2. 修邊刀換刀之後，排在前5顆左右生產，注意修邊刀的間隙調整。^^/CPL/ <<.E_CHIN 2025/05/05 15:07.>> 3. 線速度維持100mpm生產，避免板偏造成修邊大小邊的狀況。^^/CPL/ <<.E_CHIN 2025/05/05 15:08.>> 1. 軋延最末 3 Pass降速到500mpm生產，降低鋸齒邊發生機率。^^/CR1/CR2/ <<.E_CHIN 2025/05/05 15:08.>> 1. 工輥：上、下工輥 Ra: 0.5-0.8μm--同冰箱側板(烤漆底板)工輥設定。^^/CG1/CG2/CGQC/ <<.E_CHIN 2025/05/05 15:08.>> 2. NOZZLE熱風溫度280℃以上，NOZZLE GAP愈小且風壓愈小越好^^/CG1/CG2/CGQC/ <<.E_CHIN 2025/05/05 15:09.>> 3.客戶不允許有鋅痕(Nozzle mark)、垂紋、鋅渣、板面顆粒(鋅渣)、凹點等缺陷，其它外觀品質管制同"松下洗衣機外殼"-烤漆底板家電用途之管制標準。^^/CG1/CG2/CGQC/ <<.E_CHIN 2025/05/05 15:09.>> 4.鍍層量管制 ? 120 g/m2。^^/CG1/CG2/CGQC/ <<.E_CHIN 2025/05/05 15:09.>> 1. 線速度50mpm，GI底材請使用表調。^^/CC1/CC2/CCQC/ <<.E_CHIN 2025/05/05 15:10.>> 2. 底漆：1PU114，使用CP#75μ濾心，R塗裝。^^/CC1/CC2/CCQC/ <<.E_CHIN 2025/05/05 15:11.>> 3. 正面漆：RYE922(Rough) 為避免繩紋採R塗裝，Thinner 為No 2B，使用不銹鋼濾網 (#32 mesh)，PMT為230±10℃。^^/CC1/CC2/CCQC/ <<.E_CHIN 2025/05/05 15:11.>> 4. 背面漆：7Y9A12使用CPH #50μ濾心+ #250鐵濾網，為避免繩紋 底漆(1PU114) R塗裝 / 背面漆(7Y9A12) R塗裝， Thinner 為No 2B。^^/CC1/CC2/CCQC/ <<.E_CHIN 2025/05/05 15:11.>> 5. 此排程需要 Fluting Test ,張力整平機伸長率須設定0.04～0.06%。^^/CC1/CC2/CCQC/ <<.E_CHIN 2025/05/05 15:12.>> 6. 正面漆含骨材，收捲請增加張力，使用高強度紙套筒(18mm代碼E).^^/CC1/CC2/CCQC/ <<.E_CHIN 2025/05/05 15:12.>> 7. 出口品檢項目：加做「應變痕測試」: 衝艾克森6mm觀察平板處有無應變痕(判定參考缺陷樣本), 以及維持測試 fluting test，頻率: 1次/母鋼。^^/CC1/CC2/CCQC/ <<.E_CHIN 2025/05/05 15:13.>> 8. 正面面漆塗佈量目標290±10 (避免光澤異常與目視色差)，客戶無要求管制膜厚，正面/背面總塗佈量≧80%可放行。^^/CC1/CC2/CCQC/ <<.E_CHIN 2025/05/05 15:13.>> 9. 外觀(板面顆粒...等)請參照「松下洗衣機外殼PCM」管制標準放行。震動輥痕: 只能允許動態極輕微/靜態目視無感之程度(參照客戶簽認之限度樣本)。^^/CC1/CC2/CCQC/ <<.E_CHIN 2025/05/05 15:13.>> 10. CC2若生產過程有T/L打開的情形, 務必通知品檢做紀錄, 必須經過切除或重整後才能放行。^^/CC1/CC2/CCQC/ <<.E_CHIN 2025/05/05 15:14.>> 11. 請勿堆疊(紅色標籤)^^/CC1/CC2/CCQC/MKT/ <<.E_CHIN 2025/05/05 15:14.>> | 訂單 2504DFD097/001 修改記錄如下: 20250429 14:40:25 (24020) 退火碼: >> D3, 用途碼: >> CIR029, 背面標示: >> S000, 訂單背面顏色(五碼): >> 7Y9A1, 背面漆膜厚: >> NOM, 背面漆塗漆型式幾塗幾烤: >> 2, 鉻酸鹽: >> Z, 訂單厚度: >> 0.426, 訂單重: >> 60, 重量容許率(下限): >> 10, 重量容許率(上限): >> 10, 訂單寬度: >> 1216, 鍍製方式: >> BC, 鋼捲內徑: >> 508, 鋼捲下限重: >> 2.5, 鋼捲上限重: >> 3.5, 壓花條件碼: >> -, 表面花紋: >> Z, 綠色識別碼: >> -, 印刷輥號: >> -, 產品代碼: >> PPGI, 皮膜碼: >> -, 單位別: >> M, 油品種類: >> Z, 塗油量: >> Z, 包裝代碼: >> D7 , 保護膜碼: >> -, 客戶試片取樣型式: >> -, 調質碼: >> S, 套筒碼: >> E , 規格: >> CGCD1-10, 製造標準: >> CNS, 表面處理劑種類: >> Z, 表面處理劑塗佈量: >> Z, 伸長率測試: >> N, 硬度測試碼: >> N, 抗拉強度測試: >> N, 降伏強度測試: >> N, 厚度變異: >> 0, 訂單正面顏色(五碼): >> RYE92, 正面漆膜厚: >> 25, 正面漆塗漆型式幾塗幾烤: >> 2, 修邊碼: >> Y, 重量碼: >> AW, 鋼捲捲向: >> O, 鍍層碼: >> Z08, 20250429 17:51:42 (24020) 伸長率測試: N >> Y, 硬度測試碼: N >> Y, 抗拉強度測試: N >> Y, 降伏強度測試: N >> Y, | *:
PPGI | 2504DFD097/002 | 1. 表面非平整之色碼解捲易變形需強制業務使用鋼套桶 ( 垃圾桶用E、網紋漆套桶用C ) (正面色碼:RYE922, 套筒碼:E 不符)(OFP00048)-{.不符.} | 1. 因機械性質與加工成型問題, HRD3材質其軋延率需≧70% (OFP00143)-{.不符.} | 1. 方針管制之特殊產品，請設定訂單追蹤以利確實掌握每批生產情況，滾動調整。 (OFP00142)-{.不符.} 2. 因機械性質與加工成型問題, HRD3材質其軋延率需≧70% (OFP00143)-{.不符.} 3. DQ 料針對 JIS CNS SYSCO 底材規格請重算重抓提醒 (OFP00346)-{.不符.} 4. 【提醒】！本單為直立式包裝，嚴禁鍍鋅或烤漆後以STAGGER捲取 (OFP00451)-{.不符.} 5. ★厚度0.9以下DQ CR1修邊寬度+9,CR2修邊寬度+8MM；厚度0.9以上(含)CR1:CR2= +8 :+7.5--->重審記得改★ (OFP00527)-{.不符.} 6. 用途別對應選配碼不符 (用途碼:CIR029, 選配碼:- 不符)(OFP00030)-{.不符.} 7. 表面非平整之色碼解捲易變形需強制業務使用鋼套桶 ( 垃圾桶用E、網紋漆套桶用C ) (正面色碼:RYE922, 套筒碼:E 不符)(OFP00048)-{.不符.} | 訂單:2504DFD097/002 CPL <生產備註> 事項如下 . 3. 線速度維持100mpm生產，避免板偏造成修邊大小邊的狀況。 (RMK-E_CHIN) . 2. 修邊刀換刀之後，排在前5顆左右生產，注意修邊刀的間隙調整。 (RMK-E_CHIN) . 1. 指定HRD3熱軋原料。 (RMK-E_CHIN) . 此規格為 HRD3/HRD3N 熱軋原料,請 CPL 注意修邊狀況. (RMK00042) . 請CPL確認修邊寬度, 如超過熱軋寬度則降速生產, 以防止板偏殘剪與局部未修邊. (RMK00189) . 除HGI/ HGL 訂單邊緣不噴油. 其餘皆側緣噴油 (RMK00285) . HRD3系列材質(HRD3M, HRD3N等)，請CPL出口協助取板，每張排程取1片(30公分x全寬)-搭接鋼捲除外，謝謝! (RMK00582) | 訂單:2504DFD097/002 CR1 <生產備註> 事項如下 . 1. 軋延最末 3 Pass降速到500mpm生產，降低鋸齒邊發生機率。 (RMK-E_CHIN) . 生產材質為DQ料,MILL可生產為小邊波, 但CGL不接受大邊波與中波.-請注意! (RMK00042) . DQ 產品 冷軋產出寬度 , 超寬 ≦ 3 mm 時請寫品質通報單後放行 (RMK00042) . 每組工輥生產之第一顆鋼捲, 檢查振動輥痕或砂輪痕 (RMK00307) . 軋延 DQ 材質鋼捲時，每 PASS 線速度最大 600 mpm (降低邊緣鋸齒狀程度) (RMK00385) | 訂單:2504DFD097/002 CR2 <生產備註> 事項如下 . 1. 軋延最末 3 Pass降速到500mpm生產，降低鋸齒邊發生機率。 (RMK-E_CHIN) . 生產材質為DQ料,MILL可生產為小邊波, 但CGL不接受大邊波與中波.-請注意! (RMK00042) . DQ 產品 冷軋產出寬度 , 超寬 ≦ 3 mm 時請寫品質通報單後放行 (RMK00042) . 每組工輥生產之第一顆鋼捲, 檢查振動輥痕或砂輪痕 (RMK00307) . 軋延 DQ 材質鋼捲時，每 PASS 線速度最大 600 mpm (降低邊緣鋸齒狀程度) (RMK00385) | 訂單:2504DFD097/002 CG1 <生產備註> 事項如下 . 4.鍍層量管制≦120 g/m2。 (RMK-E_CHIN) . 3.客戶不允許有鋅痕(Nozzle mark)、垂紋、鋅渣、板面顆粒(鋅渣)、凹點等缺陷，其它外觀品質管制同"松下洗衣機外殼"-烤漆底板家電用途之管制標準。 (RMK-E_CHIN) . 2. NOZZLE熱風溫度280℃以上，NOZZLE GAP愈小且風壓愈小越好 (RMK-E_CHIN) . 1. 工輥：上、下工輥 Ra: 0.5-0.8μm--同冰箱側板(烤漆底板)工輥設定。 (RMK-E_CHIN) . 本單於烤漆正背面都塗裝正面漆，因此鍍鋅請管制背面表面品質比照正面 (RMK00363) . 【★鍍層量管制★】若鍍層大於120g/m2，需進行通報與切除 (RMK00695) | 訂單:2504DFD097/002 CG2 <生產備註> 事項如下 . 4.鍍層量管制≦120 g/m2。 (RMK-E_CHIN) . 3.客戶不允許有鋅痕(Nozzle mark)、垂紋、鋅渣、板面顆粒(鋅渣)、凹點等缺陷，其它外觀品質管制同"松下洗衣機外殼"-烤漆底板家電用途之管制標準。 (RMK-E_CHIN) . 2. NOZZLE熱風溫度280℃以上，NOZZLE GAP愈小且風壓愈小越好 (RMK-E_CHIN) . 1. 工輥：上、下工輥 Ra: 0.5-0.8μm--同冰箱側板(烤漆底板)工輥設定。 (RMK-E_CHIN) . 本單於烤漆正背面都塗裝正面漆，因此鍍鋅請管制背面表面品質比照正面 (RMK00363) . 【★鍍層量管制★】若鍍層大於120g/m2，需進行通報與切除 (RMK00695) | 訂單:2504DFD097/002 CC1 <生產備註> 事項如下 . 11. 請勿堆疊(紅色標籤) (RMK-E_CHIN) . 10. CC2若生產過程有T/L打開的情形, 務必通知品檢做紀錄, 必須經過切除或重整後才能放行。 (RMK-E_CHIN) . 9. 外觀(板面顆粒...等)請參照「松下洗衣機外殼PCM」管制標準放行。震動輥痕: 只能允許動態極輕微/靜態目視無感之程度(參照客戶簽認之限度樣本)。 (RMK-E_CHIN) . 8. 正面面漆塗佈量目標290±10 (避免光澤異常與目視色差)，客戶無要求管制膜厚，正面/背面總塗佈量≧80%可放行。 (RMK-E_CHIN) . 7. 出口品檢項目：加做「應變痕測試」: 衝艾克森6mm觀察平板處有無應變痕 (判定參考缺陷樣本), 以及維持測試 fluting test，頻率: 1次/母鋼。 (RMK-E_CHIN) . 6. 正面漆含骨材，收捲請增加張力，使用高強度紙套筒(18mm代碼E). (RMK-E_CHIN) . 5. 此排程需要 Fluting Test ,張力整平機伸長率須設定0.04～0.06%。 (RMK-E_CHIN) . 4. 背面漆：7Y9A12使用CPH #50μ濾心+ #250鐵濾網，為避免繩紋 底漆(1PU114) R塗裝 / 背面漆(7Y9A12) R塗裝， Thinner 為No 2B。 (RMK-E_CHIN) . 3. 正面漆：RYE922(Rough) 為避免繩紋採R塗裝，Thinner 為No 2B，使用不銹鋼濾網 (#32 mesh)，PMT為230±10℃。 (RMK-E_CHIN) . 2. 底漆：1PU114，使用CP#75μ濾心，R塗裝。 (RMK-E_CHIN) . 1. 線速度50mpm，GI底材請使用表調。 (RMK-E_CHIN) . 1.本單若塗裝背面漆一律改為REVERSE COATING 例外訂單如下敘述 (RMK00163) . 2.例外訂單為R字頭超低光澤與PVDF (＞25μ)，背面漆可改 NATURE COATING，但搭配底漆避免遮蓋性不佳 (RMK00163) . ★品檢注意！JIS&CNS 訂單必須每滿50噸一定要再做一次TEST (RMK00259) . 【捲取】注意！本單為直立式包裝。禁用STAGGER捲取送包裝！送RCL重處理例外。 (RMK00512) | 訂單:2504DFD097/002 CC2 <生產備註> 事項如下 . 11. 請勿堆疊(紅色標籤) (RMK-E_CHIN) . 10. CC2若生產過程有T/L打開的情形, 務必通知品檢做紀錄, 必須經過切除或重整後才能放行。 (RMK-E_CHIN) . 9. 外觀(板面顆粒...等)請參照「松下洗衣機外殼PCM」管制標準放行。震動輥痕: 只能允許動態極輕微/靜態目視無感之程度(參照客戶簽認之限度樣本)。 (RMK-E_CHIN) . 8. 正面面漆塗佈量目標290±10 (避免光澤異常與目視色差)，客戶無要求管制膜厚，正面/背面總塗佈量≧80%可放行。 (RMK-E_CHIN) . 7. 出口品檢項目：加做「應變痕測試」: 衝艾克森6mm觀察平板處有無應變痕 (判定參考缺陷樣本), 以及維持測試 fluting test，頻率: 1次/母鋼。 (RMK-E_CHIN) . 6. 正面漆含骨材，收捲請增加張力，使用高強度紙套筒(18mm代碼E). (RMK-E_CHIN) . 5. 此排程需要 Fluting Test ,張力整平機伸長率須設定0.04～0.06%。 (RMK-E_CHIN) . 4. 背面漆：7Y9A12使用CPH #50μ濾心+ #250鐵濾網，為避免繩紋 底漆(1PU114) R塗裝 / 背面漆(7Y9A12) R塗裝， Thinner 為No 2B。 (RMK-E_CHIN) . 3. 正面漆：RYE922(Rough) 為避免繩紋採R塗裝，Thinner 為No 2B，使用不銹鋼濾網 (#32 mesh)，PMT為230±10℃。 (RMK-E_CHIN) . 2. 底漆：1PU114，使用CP#75μ濾心，R塗裝。 (RMK-E_CHIN) . 1. 線速度50mpm，GI底材請使用表調。 (RMK-E_CHIN) . 1.本單若塗裝背面漆一律改為REVERSE COATING 例外訂單如下敘述 (RMK00163) . 2.例外訂單為R字頭超低光澤與PVDF (＞25μ)，背面漆可改 NATURE COATING，但搭配底漆避免遮蓋性不佳 (RMK00163) . 20120627晨會決議 CC2生產 PPGI 時請使用表調 (RMK00191) . ★品檢注意！JIS&CNS 訂單必須每滿50噸一定要再做一次TEST (RMK00259) . 【捲取】注意！本單為直立式包裝。禁用STAGGER捲取送包裝！送RCL重處理例外。 (RMK00512) | 訂單:2504DFD097/002 RCL <生產備註> 事項如下 . 【捲取】注意！本單為直立式包裝。禁用STAGGER捲取送包裝！送RCL重處理例外。 (RMK00512) | 訂單:2504DFD097/002 CCPK 無 <生產備註> 事項 | 訂單:2504DFD097/002 CGQC <品檢備註> 事項如下 . 4.鍍層量管制≦120 g/m2。 (RMK-E_CHIN) . 3.客戶不允許有鋅痕(Nozzle mark)、垂紋、鋅渣、板面顆粒(鋅渣)、凹點等缺陷，其它外觀品質管制同"松下洗衣機外殼"-烤漆底板家電用途之管制標準。 (RMK-E_CHIN) . 2. NOZZLE熱風溫度280℃以上，NOZZLE GAP愈小且風壓愈小越好 (RMK-E_CHIN) . 1. 工輥：上、下工輥 Ra: 0.5-0.8μm--同冰箱側板(烤漆底板)工輥設定。 (RMK-E_CHIN) . 本單於烤漆正背面都塗裝正面漆，因此鍍鋅請管制背面表面品質比照正面 (RMK00363) . 【★鍍層量管制★】若鍍層大於120g/m2，需進行通報與切除 (RMK00695) | 訂單:2504DFD097/002 CCQC <品檢備註> 事項如下 . 11. 請勿堆疊(紅色標籤) (RMK-E_CHIN) . 10. CC2若生產過程有T/L打開的情形, 務必通知品檢做紀錄, 必須經過切除或重整後才能放行。 (RMK-E_CHIN) . 9. 外觀(板面顆粒...等)請參照「松下洗衣機外殼PCM」管制標準放行。震動輥痕: 只能允許動態極輕微/靜態目視無感之程度(參照客戶簽認之限度樣本)。 (RMK-E_CHIN) . 8. 正面面漆塗佈量目標290±10 (避免光澤異常與目視色差)，客戶無要求管制膜厚，正面/背面總塗佈量≧80%可放行。 (RMK-E_CHIN) . 7. 出口品檢項目：加做「應變痕測試」: 衝艾克森6mm觀察平板處有無應變痕 (判定參考缺陷樣本), 以及維持測試 fluting test，頻率: 1次/母鋼。 (RMK-E_CHIN) . 6. 正面漆含骨材，收捲請增加張力，使用高強度紙套筒(18mm代碼E). (RMK-E_CHIN) . 5. 此排程需要 Fluting Test ,張力整平機伸長率須設定0.04～0.06%。 (RMK-E_CHIN) . 4. 背面漆：7Y9A12使用CPH #50μ濾心+ #250鐵濾網，為避免繩紋 底漆(1PU114) R塗裝 / 背面漆(7Y9A12) R塗裝， Thinner 為No 2B。 (RMK-E_CHIN) . 3. 正面漆：RYE922(Rough) 為避免繩紋採R塗裝，Thinner 為No 2B，使用不銹鋼濾網 (#32 mesh)，PMT為230±10℃。 (RMK-E_CHIN) . 2. 底漆：1PU114，使用CP#75μ濾心，R塗裝。 (RMK-E_CHIN) . 1. 線速度50mpm，GI底材請使用表調。 (RMK-E_CHIN) . 1.本單若塗裝背面漆一律改為REVERSE COATING 例外訂單如下敘述 (RMK00163) . 2.例外訂單為R字頭超低光澤與PVDF (＞25μ)，背面漆可改 NATURE COATING，但搭配底漆避免遮蓋性不佳 (RMK00163) . ★品檢注意！JIS&CNS 訂單必須每滿50噸一定要再做一次TEST (RMK00259) . 【捲取】注意！本單為直立式包裝。禁用STAGGER捲取送包裝！送RCL重處理例外。 (RMK00512) | 訂單:2504DFD097/002 TOL 無 <生產備註> 事項 | 1. 指定HRD3熱軋原料。^^/CPL/ <<.E_CHIN 2025/05/05 16:00.>> 2. 修邊刀換刀之後，排在前5顆左右生產，注意修邊刀的間隙調整。^^/CPL/ <<.E_CHIN 2025/05/05 16:00.>> 3. 線速度維持100mpm生產，避免板偏造成修邊大小邊的狀況。^^/CPL/ <<.E_CHIN 2025/05/05 16:01.>> 1. 軋延最末 3 Pass降速到500mpm生產，降低鋸齒邊發生機率。^^/CR1/CR2/ <<.E_CHIN 2025/05/05 16:01.>> 1. 工輥：上、下工輥 Ra: 0.5-0.8μm--同冰箱側板(烤漆底板)工輥設定。^^/CG1/CG2/CGQC/ <<.E_CHIN 2025/05/05 16:10.>> 2. NOZZLE熱風溫度280℃以上，NOZZLE GAP愈小且風壓愈小越好^^/CG1/CG2/CGQC/ <<.E_CHIN 2025/05/05 16:10.>> 3.客戶不允許有鋅痕(Nozzle mark)、垂紋、鋅渣、板面顆粒(鋅渣)、凹點等缺陷，其它外觀品質管制同"松下洗衣機外殼"-烤漆底板家電用途之管制標準。^^/CG1/CG2/CGQC/ <<.E_CHIN 2025/05/05 16:10.>> 4.鍍層量管制≦120 g/m2。^^/CG1/CG2/CGQC/ <<.E_CHIN 2025/05/05 16:11.>> 1. 線速度50mpm，GI底材請使用表調。^^/CC1/CC2/CCQC/ <<.E_CHIN 2025/05/05 16:12.>> 2. 底漆：1PU114，使用CP#75μ濾心，R塗裝。^^/CC1/CC2/CCQC/ <<.E_CHIN 2025/05/05 16:12.>> 3. 正面漆：RYE922(Rough) 為避免繩紋採R塗裝，Thinner 為No 2B，使用不銹鋼濾網 (#32 mesh)，PMT為230±10℃。^^/CC1/CC2/CCQC/ <<.E_CHIN 2025/05/05 16:13.>> 4. 背面漆：7Y9A12使用CPH #50μ濾心+ #250鐵濾網，為避免繩紋 底漆(1PU114) R塗裝 / 背面漆(7Y9A12) R塗裝， Thinner 為No 2B。^^/CC1/CC2/CCQC/ <<.E_CHIN 2025/05/05 16:13.>> 5. 此排程需要 Fluting Test ,張力整平機伸長率須設定0.04～0.06%。^^/CC1/CC2/CCQC/ <<.E_CHIN 2025/05/05 16:13.>> 6. 正面漆含骨材，收捲請增加張力，使用高強度紙套筒(18mm代碼E).^^/CC1/CC2/CCQC/ <<.E_CHIN 2025/05/05 16:14.>> 7. 出口品檢項目：加做「應變痕測試」: 衝艾克森6mm觀察平板處有無應變痕 (判定參考缺陷樣本), 以及維持測試 fluting test，頻率: 1次/母鋼。^^/CC1/CC2/CCQC/ <<.E_CHIN 2025/05/05 16:14.>> 8. 正面面漆塗佈量目標290±10 (避免光澤異常與目視色差)，客戶無要求管制膜厚，正面/背面總塗佈量≧80%可放行。^^/CC1/CC2/CCQC/ <<.E_CHIN 2025/05/05 16:17.>> 9. 外觀(板面顆粒...等)請參照「松下洗衣機外殼PCM」管制標準放行。震動輥痕: 只能允許動態極輕微/靜態目視無感之程度(參照客戶簽認之限度樣本)。^^/CC1/CC2/CCQC/ <<.E_CHIN 2025/05/05 16:18.>> 10. CC2若生產過程有T/L打開的情形, 務必通知品檢做紀錄, 必須經過切除或重整後才能放行。^^/CC1/CC2/CCQC/ <<.E_CHIN 2025/05/05 16:20.>> 11. 請勿堆疊(紅色標籤)^^/CC1/CC2/CCQC/ <<.E_CHIN 2025/05/05 16:20.>> | 訂單 2504DFD097/002 修改記錄如下: 20250429 14:40:28 (24020) 退火碼: >> D3, 用途碼: >> CIR029, 背面標示: >> S000, 訂單背面顏色(五碼): >> 7Y9A1, 背面漆膜厚: >> NOM, 背面漆塗漆型式幾塗幾烤: >> 2, 鉻酸鹽: >> Z, 訂單厚度: >> 0.526, 訂單重: >> 20, 重量容許率(下限): >> 10, 重量容許率(上限): >> 10, 訂單寬度: >> 1216, 鍍製方式: >> BC, 鋼捲內徑: >> 508, 鋼捲下限重: >> 2.5, 鋼捲上限重: >> 3.5, 壓花條件碼: >> -, 表面花紋: >> Z, 綠色識別碼: >> -, 印刷輥號: >> -, 產品代碼: >> PPGI, 皮膜碼: >> -, 單位別: >> M, 油品種類: >> Z, 塗油量: >> Z, 包裝代碼: >> D7 , 保護膜碼: >> -, 客戶試片取樣型式: >> -, 調質碼: >> S, 套筒碼: >> E , 規格: >> CGCD1-10, 製造標準: >> CNS, 表面處理劑種類: >> Z, 表面處理劑塗佈量: >> Z, 伸長率測試: >> N, 硬度測試碼: >> N, 抗拉強度測試: >> N, 降伏強度測試: >> N, 厚度變異: >> 0, 訂單正面顏色(五碼): >> RYE92, 正面漆膜厚: >> 25, 正面漆塗漆型式幾塗幾烤: >> 2, 修邊碼: >> Y, 重量碼: >> AW, 鋼捲捲向: >> O, 鍍層碼: >> Z08, 20250429 17:51:44 (24020) 伸長率測試: N >> Y, 硬度測試碼: N >> Y, 抗拉強度測試: N >> Y, 降伏強度測試: N >> Y, | *:
PPGI | 2504DFD097/003 |  | 1. 因機械性質與加工成型問題, HRD3材質其軋延率需≧70% (OFP00143)-{.不符.} | 1. 方針管制之特殊產品，請設定訂單追蹤以利確實掌握每批生產情況，滾動調整。 (OFP00142)-{.不符.} 2. 因機械性質與加工成型問題, HRD3材質其軋延率需≧70% (OFP00143)-{.不符.} 3. DQ 料針對 JIS CNS SYSCO 底材規格請重算重抓提醒 (OFP00346)-{.不符.} 4. 高光新增備註（適用非直立式包裝）：請出口每顆鋼捲貼紅色 " 禁止疊放 " 貼紙，如果有套桶S最多2層 (OFP00366)-{.不符.} 5. 【提醒】！本單為直立式包裝，嚴禁鍍鋅或烤漆後以STAGGER捲取 (OFP00451)-{.不符.} 6. DQ CR1修邊寬度+10MM,CR2修邊寬度+9MM (OFP00681)-{.不符.} 7. 用途別對應選配碼不符 (用途碼:CIR029, 選配碼:- 不符)(OFP00030)-{.不符.} | 訂單:2504DFD097/003 CPL <生產備註> 事項如下 . 【專案負責人】RD 何冠霆 (RMK-E_CHIN) . 3. 線速度維持100mpm生產，避免板偏造成修邊大小邊的狀況。 (RMK-E_CHIN) . 2. 修邊刀換刀之後，排在前5顆左右生產，注意修邊刀的間隙調整。 (RMK-E_CHIN) . 1. 指定HRD3熱軋原料。 (RMK-E_CHIN) . 此規格為 HRD3/HRD3N 熱軋原料,請 CPL 注意修邊狀況. (RMK00042) . 本單為烤漆背面大於等於25μ塗裝，軋延後不允許毛邊，請CPL注意修邊狀況 (RMK00124) . 【邊緣品質】此為烤漆背面25μ訂單，請加強檢視鋼捲：邊緣殘剪、側緣鋅渣或毛邊，因為會導致烤漆背面漆轉印正面 (RMK00126) . 請CPL確認修邊寬度, 如超過熱軋寬度則降速生產, 以防止板偏殘剪與局部未修邊. (RMK00189) . 除HGI/ HGL 訂單邊緣不噴油. 其餘皆側緣噴油 (RMK00285) . HRD3系列材質(HRD3M, HRD3N等)，請CPL出口協助取板，每張排程取1片(30公分x全寬)-搭接鋼捲除外，謝謝! (RMK00582) | 訂單:2504DFD097/003 CR1 <生產備註> 事項如下 . 【專案負責人】RD 何冠霆 (RMK-E_CHIN) . 1. 軋延最末 3 Pass降速到500mpm生產，降低鋸齒邊發生機率。 (RMK-E_CHIN) . 生產材質為DQ料,MILL可生產為小邊波, 但CGL不接受大邊波與中波.-請注意! (RMK00042) . DQ 產品 冷軋產出寬度 , 超寬 ≦ 3 mm 時請寫品質通報單後放行 (RMK00042) . 【邊緣品質】此為烤漆背面25μ訂單，請加強檢視鋼捲：邊緣殘剪、側緣鋅渣或毛邊，因為會導致烤漆背面漆轉印正面 (RMK00126) . 每組工輥生產之第一顆鋼捲, 檢查振動輥痕或砂輪痕 (RMK00307) . 軋延 DQ 材質鋼捲時，每 PASS 線速度最大 600 mpm (降低邊緣鋸齒狀程度) (RMK00385) | 訂單:2504DFD097/003 CR2 <生產備註> 事項如下 . 【專案負責人】RD 何冠霆 (RMK-E_CHIN) . 1. 軋延最末 3 Pass降速到500mpm生產，降低鋸齒邊發生機率。 (RMK-E_CHIN) . 生產材質為DQ料,MILL可生產為小邊波, 但CGL不接受大邊波與中波.-請注意! (RMK00042) . DQ 產品 冷軋產出寬度 , 超寬 ≦ 3 mm 時請寫品質通報單後放行 (RMK00042) . 【邊緣品質】此為烤漆背面25μ訂單，請加強檢視鋼捲：邊緣殘剪、側緣鋅渣或毛邊，因為會導致烤漆背面漆轉印正面 (RMK00126) . 每組工輥生產之第一顆鋼捲, 檢查振動輥痕或砂輪痕 (RMK00307) . 軋延 DQ 材質鋼捲時，每 PASS 線速度最大 600 mpm (降低邊緣鋸齒狀程度) (RMK00385) | 訂單:2504DFD097/003 CG1 <生產備註> 事項如下 . 【專案負責人】RD 何冠霆 (RMK-E_CHIN) . 3. 鍍層量管制 ? 120 g/m2。 (RMK-E_CHIN) . 2. 客戶不允許有鋅痕(Nozzle mark)、垂紋、鋅渣、板面顆粒(鋅渣)、凹點等缺陷，其它外觀品質管制同"松下洗衣機外殼"-烤漆底板家電用途之管制標準。 (RMK-E_CHIN) . 1. 工輥：上、下工輥Ra: 0.5-0.8μm--同冰箱側板(烤漆底板)工輥設定。 (RMK-E_CHIN) . 【邊緣品質】此為烤漆背面25μ訂單，請加強檢視鋼捲：邊緣殘剪、側緣鋅渣或毛邊，因為會導致烤漆背面漆轉印正面 (RMK00126) . 本單於烤漆正背面都塗裝正面漆，因此鍍鋅請管制背面表面品質比照正面 (RMK00363) . 【★鍍層量管制★】若鍍層大於120g/m2，需進行通報與切除 (RMK00695) | 訂單:2504DFD097/003 CG2 <生產備註> 事項如下 . 【專案負責人】RD 何冠霆 (RMK-E_CHIN) . 3. 鍍層量管制 ? 120 g/m2。 (RMK-E_CHIN) . 2. 客戶不允許有鋅痕(Nozzle mark)、垂紋、鋅渣、板面顆粒(鋅渣)、凹點等缺陷，其它外觀品質管制同"松下洗衣機外殼"-烤漆底板家電用途之管制標準。 (RMK-E_CHIN) . 1. 工輥：上、下工輥Ra: 0.5-0.8μm--同冰箱側板(烤漆底板)工輥設定。 (RMK-E_CHIN) . 【邊緣品質】此為烤漆背面25μ訂單，請加強檢視鋼捲：邊緣殘剪、側緣鋅渣或毛邊，因為會導致烤漆背面漆轉印正面 (RMK00126) . 本單於烤漆正背面都塗裝正面漆，因此鍍鋅請管制背面表面品質比照正面 (RMK00363) . 【★鍍層量管制★】若鍍層大於120g/m2，需進行通報與切除 (RMK00695) | 訂單:2504DFD097/003 CC1 <生產備註> 事項如下 . 【專案負責人】RD 何冠霆 (RMK-E_CHIN) . 13. 請勿堆疊(紅色標籤) (RMK-E_CHIN) . 12. 客戶要求每一顆分切鋼捲的重量需要相當重，因分條用途有桶身、桶蓋、配件...等，若重量相差太多，則客戶分條使用上會難以分配，請現場分切時格外留意。 (RMK-E_CHIN) . 11. CC2若生產過程有T/L打開的情形, 務必通知品檢做紀錄, 必須經過切除或重整後才能放行。 (RMK-E_CHIN) . 10. 外觀(板面顆粒...等)請參照「松下洗衣機外殼PCM」管制標準放行。 (RMK-E_CHIN) . 9. 客戶無要求管制膜厚，正面/背面之塗佈量≧80% TSD可放行。 (RMK-E_CHIN) . 8. 出口品檢項目：加做「應變痕測試」: 衝艾克森6mm觀察平板處有無應變痕(判定參考缺陷樣本), 以及維持測試 fluting test，頻率: 1次/母鋼。 (RMK-E_CHIN) . 7. 正/背面高光澤，收捲請使用高光澤張力設定4.5，使用高強度紙套筒(18mm代碼E). (RMK-E_CHIN) . 6. 此排程需要 Fluting Test ,張力整平機伸長率須設定0.04～0.06%。 (RMK-E_CHIN) . 5. 背面漆: 顏色與正面漆相同，底漆與背漆的濾網設定同正面漆，底漆R塗裝 /背漆R塗裝 (避免繩紋)。 (RMK-E_CHIN) . 4. 面漆：AW4214採wet-on-wet塗裝(避免繩紋),Thinner為CB5203,黏度設定35~40秒,使用CPH #50μ濾心+#250鐵濾網 PMT為241±10℃ (RMK-E_CHIN) . 3. 底漆：1PUF14 Thinner為CB5203，使用CP#75μ濾心 + #250鐵濾網，R塗裝，PMT為232±10℃。 (RMK-E_CHIN) . 2. 線速度50mpm，正面/背面顏色相同。 (RMK-E_CHIN) . 1. GI底材請使用表調。 (RMK-E_CHIN) . 此色為高光澤主操請注意捲起張力的提高查表 (RMK00122) . 【邊緣品質】此為烤漆背面25μ訂單，請加強檢視鋼捲：邊緣殘剪、側緣鋅渣或毛邊，因為會導致烤漆背面漆轉印正面 (RMK00126) . ★品檢注意！JIS&CNS 訂單必須每滿50噸一定要再做一次TEST (RMK00259) . 【捲取】注意！本單為直立式包裝。禁用STAGGER捲取送包裝！送RCL重處理例外。 (RMK00512) . 【抽氣量】白色系在CC1生產時,FINISH抽氣量請設定250,如生產中發生色差b值異常升高,請股長再加大抽氣量因應 (RMK00560) | 訂單:2504DFD097/003 CC2 <生產備註> 事項如下 . 【專案負責人】RD 何冠霆 (RMK-E_CHIN) . 13. 請勿堆疊(紅色標籤) (RMK-E_CHIN) . 12. 客戶要求每一顆分切鋼捲的重量需要相當重，因分條用途有桶身、桶蓋、配件...等，若重量相差太多，則客戶分條使用上會難以分配，請現場分切時格外留意。 (RMK-E_CHIN) . 11. CC2若生產過程有T/L打開的情形, 務必通知品檢做紀錄, 必須經過切除或重整後才能放行。 (RMK-E_CHIN) . 10. 外觀(板面顆粒...等)請參照「松下洗衣機外殼PCM」管制標準放行。 (RMK-E_CHIN) . 9. 客戶無要求管制膜厚，正面/背面之塗佈量≧80% TSD可放行。 (RMK-E_CHIN) . 8. 出口品檢項目：加做「應變痕測試」: 衝艾克森6mm觀察平板處有無應變痕(判定參考缺陷樣本), 以及維持測試 fluting test，頻率: 1次/母鋼。 (RMK-E_CHIN) . 7. 正/背面高光澤，收捲請使用高光澤張力設定4.5，使用高強度紙套筒(18mm代碼E). (RMK-E_CHIN) . 6. 此排程需要 Fluting Test ,張力整平機伸長率須設定0.04～0.06%。 (RMK-E_CHIN) . 5. 背面漆: 顏色與正面漆相同，底漆與背漆的濾網設定同正面漆，底漆R塗裝 /背漆R塗裝 (避免繩紋)。 (RMK-E_CHIN) . 4. 面漆：AW4214採wet-on-wet塗裝(避免繩紋),Thinner為CB5203,黏度設定35~40秒,使用CPH #50μ濾心+#250鐵濾網 PMT為241±10℃ (RMK-E_CHIN) . 3. 底漆：1PUF14 Thinner為CB5203，使用CP#75μ濾心 + #250鐵濾網，R塗裝，PMT為232±10℃。 (RMK-E_CHIN) . 2. 線速度50mpm，正面/背面顏色相同。 (RMK-E_CHIN) . 1. GI底材請使用表調。 (RMK-E_CHIN) . 此色為高光澤主操請注意捲起張力的提高查表 (RMK00122) . 【邊緣品質】此為烤漆背面25μ訂單，請加強檢視鋼捲：邊緣殘剪、側緣鋅渣或毛邊，因為會導致烤漆背面漆轉印正面 (RMK00126) . 20120627晨會決議 CC2生產 PPGI 時請使用表調 (RMK00191) . ★品檢注意！JIS&CNS 訂單必須每滿50噸一定要再做一次TEST (RMK00259) . 【捲取】注意！本單為直立式包裝。禁用STAGGER捲取送包裝！送RCL重處理例外。 (RMK00512) . 【抽氣量】白色系在CC1生產時,FINISH抽氣量請設定250,如生產中發生色差b值異常升高,請股長再加大抽氣量因應 (RMK00560) | 訂單:2504DFD097/003 RCL <生產備註> 事項如下 . 【捲取】注意！本單為直立式包裝。禁用STAGGER捲取送包裝！送RCL重處理例外。 (RMK00512) | 訂單:2504DFD097/003 CCPK 無 <生產備註> 事項 | 訂單:2504DFD097/003 CGQC <品檢備註> 事項如下 . 【專案負責人】RD 何冠霆 (RMK-E_CHIN) . 3. 鍍層量管制 ? 120 g/m2。 (RMK-E_CHIN) . 2. 客戶不允許有鋅痕(Nozzle mark)、垂紋、鋅渣、板面顆粒(鋅渣)、凹點等缺陷，其它外觀品質管制同"松下洗衣機外殼"-烤漆底板家電用途之管制標準。 (RMK-E_CHIN) . 1. 工輥：上、下工輥Ra: 0.5-0.8μm--同冰箱側板(烤漆底板)工輥設定。 (RMK-E_CHIN) . 【邊緣品質】此為烤漆背面25μ訂單，請加強檢視鋼捲：邊緣殘剪、側緣鋅渣或毛邊，因為會導致烤漆背面漆轉印正面 (RMK00126) . 本單於烤漆正背面都塗裝正面漆，因此鍍鋅請管制背面表面品質比照正面 (RMK00363) . 【★鍍層量管制★】若鍍層大於120g/m2，需進行通報與切除 (RMK00695) | 訂單:2504DFD097/003 CCQC <品檢備註> 事項如下 . 【專案負責人】RD 何冠霆 (RMK-E_CHIN) . 13. 請勿堆疊(紅色標籤) (RMK-E_CHIN) . 12. 客戶要求每一顆分切鋼捲的重量需要相當重，因分條用途有桶身、桶蓋、配件...等，若重量相差太多，則客戶分條使用上會難以分配，請現場分切時格外留意。 (RMK-E_CHIN) . 11. CC2若生產過程有T/L打開的情形, 務必通知品檢做紀錄, 必須經過切除或重整後才能放行。 (RMK-E_CHIN) . 10. 外觀(板面顆粒...等)請參照「松下洗衣機外殼PCM」管制標準放行。 (RMK-E_CHIN) . 9. 客戶無要求管制膜厚，正面/背面之塗佈量≧80% TSD可放行。 (RMK-E_CHIN) . 8. 出口品檢項目：加做「應變痕測試」: 衝艾克森6mm觀察平板處有無應變痕(判定參考缺陷樣本), 以及維持測試 fluting test，頻率: 1次/母鋼。 (RMK-E_CHIN) . 7. 正/背面高光澤，收捲請使用高光澤張力設定4.5，使用高強度紙套筒(18mm代碼E). (RMK-E_CHIN) . 6. 此排程需要 Fluting Test ,張力整平機伸長率須設定0.04～0.06%。 (RMK-E_CHIN) . 5. 背面漆: 顏色與正面漆相同，底漆與背漆的濾網設定同正面漆，底漆R塗裝 /背漆R塗裝 (避免繩紋)。 (RMK-E_CHIN) . 4. 面漆：AW4214採wet-on-wet塗裝(避免繩紋),Thinner為CB5203,黏度設定35~40秒,使用CPH #50μ濾心+#250鐵濾網 PMT為241±10℃ (RMK-E_CHIN) . 3. 底漆：1PUF14 Thinner為CB5203，使用CP#75μ濾心 + #250鐵濾網，R塗裝，PMT為232±10℃。 (RMK-E_CHIN) . 2. 線速度50mpm，正面/背面顏色相同。 (RMK-E_CHIN) . 1. GI底材請使用表調。 (RMK-E_CHIN) . 【邊緣品質】此為烤漆背面25μ訂單，請加強檢視鋼捲：邊緣殘剪、側緣鋅渣或毛邊，因為會導致烤漆背面漆轉印正面 (RMK00126) . ★品檢注意！JIS&CNS 訂單必須每滿50噸一定要再做一次TEST (RMK00259) . 【捲取】注意！本單為直立式包裝。禁用STAGGER捲取送包裝！送RCL重處理例外。 (RMK00512) | 訂單:2504DFD097/003 TOL 無 <生產備註> 事項 | 1. 指定HRD3熱軋原料。^^/CPL/ <<.E_CHIN 2025/05/06 07:29.>> 2. 修邊刀換刀之後，排在前5顆左右生產，注意修邊刀的間隙調整。^^/CPL/ <<.E_CHIN 2025/05/06 07:30.>> 3. 線速度維持100mpm生產，避免板偏造成修邊大小邊的狀況。^^/CPL/ <<.E_CHIN 2025/05/06 07:30.>> 1. 軋延最末 3 Pass降速到500mpm生產，降低鋸齒邊發生機率。^^/CR1/CR2/ <<.E_CHIN 2025/05/06 07:30.>> 1. 工輥：上、下工輥Ra: 0.5-0.8μm--同冰箱側板(烤漆底板)工輥設定。^^/CG1/CG2/CGQC/ <<.E_CHIN 2025/05/06 07:31.>> 2. 客戶不允許有鋅痕(Nozzle mark)、垂紋、鋅渣、板面顆粒(鋅渣)、凹點等缺陷，其它外觀品質管制同"松下洗衣機外殼"-烤漆底板家電用途之管制標準。^^/CG1/CG2/CGQC/ <<.E_CHIN 2025/05/06 07:31.>> 3. 鍍層量管制 ? 120 g/m2。^^/CG1/CG2/CGQC/ <<.E_CHIN 2025/05/06 07:31.>> 1. GI底材請使用表調。^^/CC1/CC2/CCQC/ <<.E_CHIN 2025/05/06 07:32.>> 2. 線速度50mpm，正面/背面顏色相同。^^/CC1/CC2/CCQC/ <<.E_CHIN 2025/05/06 07:32.>> 3. 底漆：1PUF14 Thinner為CB5203，使用CP#75μ濾心 + #250鐵濾網，R塗裝，PMT為232±10℃。^^/CC1/CC2/CCQC/ <<.E_CHIN 2025/05/06 07:32.>> 4. 面漆：AW4214採wet-on-wet塗裝(避免繩紋),Thinner為CB5203,黏度設定35~40秒,使用CPH #50μ濾心+#250鐵濾網 PMT為241±10℃^^/CC1/CC2/CCQC/ <<.E_CHIN 2025/05/06 07:34.>> 5. 背面漆: 顏色與正面漆相同，底漆與背漆的濾網設定同正面漆，底漆R塗裝 /背漆R塗裝 (避免繩紋)。^^/CC1/CC2/CCQC/ <<.E_CHIN 2025/05/06 07:34.>> 6. 此排程需要 Fluting Test ,張力整平機伸長率須設定0.04～0.06%。^^/CC1/CC2/CCQC/ <<.E_CHIN 2025/05/06 07:35.>> 7. 正/背面高光澤，收捲請使用高光澤張力設定4.5，使用高強度紙套筒(18mm代碼E).^^/CC1/CC2/CCQC/ <<.E_CHIN 2025/05/06 07:35.>> 8. 出口品檢項目：加做「應變痕測試」: 衝艾克森6mm觀察平板處有無應變痕(判定參考缺陷樣本), 以及維持測試 fluting test，頻率: 1次/母鋼。^^/CC1/CC2/CCQC/ <<.E_CHIN 2025/05/06 07:35.>> 9. 客戶無要求管制膜厚，正面/背面之塗佈量≧80% TSD可放行。^^/CC1/CC2/CCQC/ <<.E_CHIN 2025/05/06 07:36.>> 10. 外觀(板面顆粒...等)請參照「松下洗衣機外殼PCM」管制標準放行。^^/CC1/CC2/CCQC/ <<.E_CHIN 2025/05/06 07:36.>> 11. CC2若生產過程有T/L打開的情形, 務必通知品檢做紀錄, 必須經過切除或重整後才能放行。^^/CC1/CC2/CCQC/ <<.E_CHIN 2025/05/06 07:36.>> 12. 客戶要求每一顆分切鋼捲的重量需要相當重，因分條用途有桶身、桶蓋、配件...等，若重量相差太多，則客戶分條使用上會難以分配，請現場分切時格外留意。^^/CC1/CC2/CCQC/ <<.E_CHIN 2025/05/06 07:37.>> 13. 請勿堆疊(紅色標籤)^^/CC1/CC2/CCQC/MKT/ <<.E_CHIN 2025/05/06 07:37.>> 【專案負責人】RD 何冠霆^^/CPL/CR1/CR2/CG1/CG2/CC1/CC2/CGQC/CCQC/^^ <<.E_CHIN 2025/05/06 07:40.>> | 訂單 2504DFD097/003 修改記錄如下: 20250429 14:40:31 (24020) 退火碼: >> D3, 用途碼: >> CIR029, 背面標示: >> S000, 訂單背面顏色(五碼): >> AW421, 背面漆膜厚: >> 25, 背面漆塗漆型式幾塗幾烤: >> 2, 鉻酸鹽: >> Z, 訂單厚度: >> 0.426, 訂單重: >> 30, 重量容許率(下限): >> 10, 重量容許率(上限): >> 10, 訂單寬度: >> 1216, 鍍製方式: >> BC, 鋼捲內徑: >> 508, 鋼捲下限重: >> 2.5, 鋼捲上限重: >> 3.5, 壓花條件碼: >> -, 表面花紋: >> Z, 綠色識別碼: >> -, 印刷輥號: >> -, 產品代碼: >> PPGI, 皮膜碼: >> -, 單位別: >> M, 油品種類: >> Z, 塗油量: >> Z, 包裝代碼: >> D7 , 保護膜碼: >> -, 客戶試片取樣型式: >> -, 調質碼: >> S, 套筒碼: >> E , 規格: >> CGCD1-10, 製造標準: >> CNS, 表面處理劑種類: >> Z, 表面處理劑塗佈量: >> Z, 伸長率測試: >> N, 硬度測試碼: >> N, 抗拉強度測試: >> N, 降伏強度測試: >> N, 厚度變異: >> 0, 訂單正面顏色(五碼): >> AW421, 正面漆膜厚: >> 25, 正面漆塗漆型式幾塗幾烤: >> 2, 修邊碼: >> Y, 重量碼: >> AW, 鋼捲捲向: >> O, 鍍層碼: >> Z08, 20250429 17:51:46 (24020) 伸長率測試: N >> Y, 硬度測試碼: N >> Y, 抗拉強度測試: N >> Y, 降伏強度測試: N >> Y, | *:
PPGL | 2504DFD099/001 | 1. 警告！本用途只適用於高鍍層AZ250以上。有疑問請洽TDCC (OFP00433)-{.不符.} 2. 容易發生鼓起訂單, 請詢問客戶是否可允許 STAGGER捲取 (OFP00606)-{.不符.} 3. 避免客戶下單用途別與色碼不符 (用途碼:CHA081, 正面色碼:FW61V4 不符)(OFP00029)-{.不符.} | 1. 製造標準為MS、ASTM或銷新加坡之訂單，若無技術指定優先用料，請優先使用國內料，勿使用ANFEN (OFP00406)-{.不符.} | 1. 訂單若有厚度變異，冷軋厚度公差比照烤漆計算公式 , 但最小為 1/2 公差做設定 (OFP00254)-{.不符.} 2. 製造標準為MS、ASTM或銷新加坡之訂單，若無技術指定優先用料，請優先使用國內料，勿使用ANFEN (OFP00406)-{.不符.} 3. 因多PASS的烤漆單位長度是SHOW末 PASS，所以各PASS單位長度需自己算並註記於備註 (OFP00431)-{.不符.} 4. 警告！本用途只適用於高鍍層AZ250以上。有疑問請洽TDCC (OFP00433)-{.不符.} 5. 鍍層AZ250以上須會簽RD (OFP00447)-{.不符.} 6. 提醒！孵蛋訂單鍍鋅套桶要加 "S" (OFP00559)-{.不符.} 7. 容易發生鼓起訂單, 請詢問客戶是否可允許 STAGGER捲取 (OFP00606)-{.不符.} 8. AZ250、AZ300訂單，指定CG2生產 (OFP00661)-{.不符.} | 訂單:2504DFD099/001 CPL <生產備註> 事項如下 . 本單為烤漆背面大於等於25μ塗裝，軋延後不允許毛邊，請CPL注意修邊狀況 (RMK00124) . 【邊緣品質】此為烤漆背面25μ訂單，請加強檢視鋼捲：邊緣殘剪、側緣鋅渣或毛邊，因為會導致烤漆背面漆轉印正面 (RMK00126) . 除HGI/ HGL 訂單邊緣不噴油. 其餘皆側緣噴油 (RMK00285) | 訂單:2504DFD099/001 CR1 <生產備註> 事項如下 . 需注意板形儘可能不要有邊波(可允許有中波)比照森鉅無邊波訂單生產標準 (RMK-E_CHIN) . 【邊緣品質】此為烤漆背面25μ訂單，請加強檢視鋼捲：邊緣殘剪、側緣鋅渣或毛邊，因為會導致烤漆背面漆轉印正面 (RMK00126) | 訂單:2504DFD099/001 CR2 <生產備註> 事項如下 . 需注意板形儘可能不要有邊波(可允許有中波)比照森鉅無邊波訂單生產標準 (RMK-E_CHIN) . 【邊緣品質】此為烤漆背面25μ訂單，請加強檢視鋼捲：邊緣殘剪、側緣鋅渣或毛邊，因為會導致烤漆背面漆轉印正面 (RMK00126) | 訂單:2504DFD099/001 CG1 <生產備註> 事項如下 . 9.2.若背面無影響塗裝品質之缺陷請品檢註明 「烤漆請背烤」並且開立品質資訊聯絡單通知烤漆線。 (RMK-E_CHIN) . 9.1.因高鍍層正面鋅花結晶比較明顯導致下製程烤漆塗裝容易起泡，故請生產時注意背面品質 (RMK-E_CHIN) . 8. Nozzle檔板請調整至板邊2~3mm(以防止鼓起)，板邊不允許鋅渣，若有需磨除後才可放行到下製程。 (RMK-E_CHIN) . 7. 出口捲取請以stagger捲取(Mode 2)；若鋼捲有嚴重鼓起請出口分切，收捲時請加鋼套桶(S)，注意儘量控制不要有內圈突出。 (RMK-E_CHIN) . 6. SKP Rolling Force設定：需260噸以上。 (RMK-E_CHIN) . 5. 鍍層量管制：雙面3點平均鍍層量管理值255~280g/㎡，單點鍍層量要85%以上(不可低於215g/㎡)，中央與邊緣之鍍層量差異盡可能控制小。 (RMK-E_CHIN) . 4. 鋅槽液位：產線需提早將Pot液位做滿，且生產時投入大塊的55% AL Cake(約6~7塊Cake可產出9~10顆的母鋼捲約34,000米)。 (RMK-E_CHIN) . 3. 為避免鍍後鼓起，線速度請維持160mpm以上，生產中如有需調整請知會鍍鋅廠相關長官。 (RMK-E_CHIN) . 2. 板形要求與邊緣品質管制：同烤漆底材之外觀要求，依TSD放行標準。 (RMK-E_CHIN) . 1. 高鍍層FH訂單使用SAE1008料，RTF板溫設定480～500℃ (490±10℃). (RMK-E_CHIN) . 【邊緣品質】此為烤漆背面25μ訂單，請加強檢視鋼捲：邊緣殘剪、側緣鋅渣或毛邊，因為會導致烤漆背面漆轉印正面 (RMK00126) . 本單於烤漆正背面都塗裝正面漆，因此鍍鋅請管制背面表面品質比照正面 (RMK00363) . 單張排程 ≦3顆母鋼時 , 線速度請作 170mpm , 大於3顆時(含下張排程加總) 可依 POT 熔解狀況降速 (RMK00498) . 因成形性需求故鍍層量有上限管制，排程變換前後一顆分切請U3暫留，待產線確認鍍層量後再行處置。 (RMK00532) . 鍍層 AZ150 (含) 以上 , 鋅花等級 C~E 目標D，避免鋅花晶界明顯後續造成烤漆點狀未塗漆。 (RMK00565) . 【特殊處理鋼捲】出口請加鋼套桶(S)，收捲時請避免鋼套桶突出，以利後續熱處理製程作業。 (RMK00601) | 訂單:2504DFD099/001 CG2 <生產備註> 事項如下 . 9.2.若背面無影響塗裝品質之缺陷請品檢註明 「烤漆請背烤」並且開立品質資訊聯絡單通知烤漆線。 (RMK-E_CHIN) . 9.1.因高鍍層正面鋅花結晶比較明顯導致下製程烤漆塗裝容易起泡，故請生產時注意背面品質 (RMK-E_CHIN) . 8. Nozzle檔板請調整至板邊2~3mm(以防止鼓起)，板邊不允許鋅渣，若有需磨除後才可放行到下製程。 (RMK-E_CHIN) . 7. 出口捲取請以stagger捲取(Mode 2)；若鋼捲有嚴重鼓起請出口分切，收捲時請加鋼套桶(S)，注意儘量控制不要有內圈突出。 (RMK-E_CHIN) . 6. SKP Rolling Force設定：需260噸以上。 (RMK-E_CHIN) . 5. 鍍層量管制：雙面3點平均鍍層量管理值255~280g/㎡，單點鍍層量要85%以上(不可低於215g/㎡)，中央與邊緣之鍍層量差異盡可能控制小。 (RMK-E_CHIN) . 4. 鋅槽液位：產線需提早將Pot液位做滿，且生產時投入大塊的55% AL Cake(約6~7塊Cake可產出9~10顆的母鋼捲約34,000米)。 (RMK-E_CHIN) . 3. 為避免鍍後鼓起，線速度請維持160mpm以上，生產中如有需調整請知會鍍鋅廠相關長官。 (RMK-E_CHIN) . 2. 板形要求與邊緣品質管制：同烤漆底材之外觀要求，依TSD放行標準。 (RMK-E_CHIN) . 1. 高鍍層FH訂單使用SAE1008料，RTF板溫設定480～500℃ (490±10℃). (RMK-E_CHIN) . 【邊緣品質】此為烤漆背面25μ訂單，請加強檢視鋼捲：邊緣殘剪、側緣鋅渣或毛邊，因為會導致烤漆背面漆轉印正面 (RMK00126) . 本單於烤漆正背面都塗裝正面漆，因此鍍鋅請管制背面表面品質比照正面 (RMK00363) . 單張排程 ≦3顆母鋼時 , 線速度請作 170mpm , 大於3顆時(含下張排程加總) 可依 POT 熔解狀況降速 (RMK00498) . 【鍍層】於AZ200~AZ250 產品，單面鍍層管制上限150 g/m2 (RMK00532) . 因成形性需求故鍍層量有上限管制，排程變換前後一顆分切請U3暫留，待產線確認鍍層量後再行處置。 (RMK00532) . CG2:鍍層 AZ200 (含) 以上 , 鋅花等級 C~E 目標D，SKP R/F 目標270噸 (RMK00538) . CG2:SKP R/F 有異常狀況時最低可降至 230 噸 ,避免鋅花晶界明顯後續造成烤漆點狀未塗漆。 (RMK00538) . 鍍層 AZ150 (含) 以上 , 鋅花等級 C~E 目標D，避免鋅花晶界明顯後續造成烤漆點狀未塗漆。 (RMK00565) . 【特殊處理鋼捲】出口請加鋼套桶(S)，收捲時請避免鋼套桶突出，以利後續熱處理製程作業。 (RMK00601) | 訂單:2504DFD099/001 CC1 <生產備註> 事項如下 . 【專案負責人】RD 黃焰宏 課長 (RMK-E_CHIN) . 9. 請貼 “禁止疊放”標籤。 (RMK-E_CHIN) . 8. 出口品檢項目：同PVDF屋頂浪板放行標準，TC值記錄但不管制。板形與邊緣管制同屋頂浪板。 (RMK-E_CHIN) . 7.出口分切以stagger交錯捲姿捲取，若有缺陷要到RCL內外切時，請品檢務必要在重處理單上註明需要stagger捲取，並通知RCL注意。 (RMK-E_CHIN) . 6. 背面漆避免噴字機拖痕。 (RMK-E_CHIN) . 5. 台塑工程案會驗分層膜厚，塗佈量管制(正面、背面):請依照R&D發行之 "台塑案-高膜厚 Pass組合及塗佈量管制2.0版-20200616"作管制。 (RMK-E_CHIN) . 4.2.面漆測試前30分鐘進行攪拌與調黏，黏度先調整一桶, 待30米測試OK後再調整其餘塗料黏度，面漆使用125um濾芯。 (RMK-E_CHIN) . 4.1.高鍍層高膜厚，正面底漆(1PU304)採wet on wet塗裝 (RMK-E_CHIN) . 3. 線速度設定30mpm，前處理使用表調. (RMK-E_CHIN) . 2. 鋼捲原則上請背烤(請注意上製程之品質資訊聯絡單的內容). (RMK-E_CHIN) . 1.2.第2Pass正面塗裝PVDF(FW6104)20μ + Clear(FE1104)15μ /背面塗裝PVDF (FY4204)40μ (RMK-E_CHIN) . 1.1.第1Pass正面塗裝Primer (1PU304)35μ /背面塗裝Primer (1PU304)15μ (RMK-E_CHIN) . 1. 2pass生產: (RMK-E_CHIN) . 【邊緣品質】此為烤漆背面25μ訂單，請加強檢視鋼捲：邊緣殘剪、側緣鋅渣或毛邊，因為會導致烤漆背面漆轉印正面 (RMK00126) . 1.本單若塗裝背面漆一律改為REVERSE COATING 例外訂單如下敘述 (RMK00163) . 2.例外訂單為R字頭超低光澤與PVDF (＞25μ)，背面漆可改 NATURE COATING，但搭配底漆避免遮蓋性不佳 (RMK00163) . 【PMT】本單面漆為"PVDF"，經會議決議需量測板溫並記錄之。每一張排程需量測一次否則追究責任 (RMK00503) . 【抽氣量】白色系在CC1生產時,FINISH抽氣量請設定250,如生產中發生色差b值異常升高,請股長再加大抽氣量因應 (RMK00560) | 訂單:2504DFD099/001 CC2 <生產備註> 事項如下 . 【專案負責人】RD 黃焰宏 課長 (RMK-E_CHIN) . 9. 請貼 “禁止疊放”標籤。 (RMK-E_CHIN) . 8. 出口品檢項目：同PVDF屋頂浪板放行標準，TC值記錄但不管制。板形與邊緣管制同屋頂浪板。 (RMK-E_CHIN) . 7.出口分切以stagger交錯捲姿捲取，若有缺陷要到RCL內外切時，請品檢務必要在重處理單上註明需要stagger捲取，並通知RCL注意。 (RMK-E_CHIN) . 6. 背面漆避免噴字機拖痕。 (RMK-E_CHIN) . 5. 台塑工程案會驗分層膜厚，塗佈量管制(正面、背面):請依照R&D發行之 "台塑案-高膜厚 Pass組合及塗佈量管制2.0版-20200616"作管制。 (RMK-E_CHIN) . 4.2.面漆測試前30分鐘進行攪拌與調黏，黏度先調整一桶, 待30米測試OK後再調整其餘塗料黏度，面漆使用125um濾芯。 (RMK-E_CHIN) . 4.1.高鍍層高膜厚，正面底漆(1PU304)採wet on wet塗裝 (RMK-E_CHIN) . 3. 線速度設定30mpm，前處理使用表調. (RMK-E_CHIN) . 2. 鋼捲原則上請背烤(請注意上製程之品質資訊聯絡單的內容). (RMK-E_CHIN) . 1.2.第2Pass正面塗裝PVDF(FW6104)20μ + Clear(FE1104)15μ /背面塗裝PVDF (FY4204)40μ (RMK-E_CHIN) . 1.1.第1Pass正面塗裝Primer (1PU304)35μ /背面塗裝Primer (1PU304)15μ (RMK-E_CHIN) . 1. 2pass生產: (RMK-E_CHIN) . 【邊緣品質】此為烤漆背面25μ訂單，請加強檢視鋼捲：邊緣殘剪、側緣鋅渣或毛邊，因為會導致烤漆背面漆轉印正面 (RMK00126) . 1.本單若塗裝背面漆一律改為REVERSE COATING 例外訂單如下敘述 (RMK00163) . 2.例外訂單為R字頭超低光澤與PVDF (＞25μ)，背面漆可改 NATURE COATING，但搭配底漆避免遮蓋性不佳 (RMK00163) . 【PMT】本單面漆為"PVDF"，經會議決議需量測板溫並記錄之。每一張排程需量測一次否則追究責任 (RMK00503) . 【抽氣量】白色系在CC1生產時,FINISH抽氣量請設定250,如生產中發生色差b值異常升高,請股長再加大抽氣量因應 (RMK00560) | 訂單:2504DFD099/001 RCL 無 <生產備註> 事項 | 訂單:2504DFD099/001 CCPK 無 <生產備註> 事項 | 訂單:2504DFD099/001 CGQC <品檢備註> 事項如下 . 9.2.若背面無影響塗裝品質之缺陷請品檢註明 「烤漆請背烤」並且開立品質資訊聯絡單通知烤漆線。 (RMK-E_CHIN) . 9.1.因高鍍層正面鋅花結晶比較明顯導致下製程烤漆塗裝容易起泡，故請生產時注意背面品質 (RMK-E_CHIN) . 8. Nozzle檔板請調整至板邊2~3mm(以防止鼓起)，板邊不允許鋅渣，若有需磨除後才可放行到下製程。 (RMK-E_CHIN) . 7. 出口捲取請以stagger捲取(Mode 2)；若鋼捲有嚴重鼓起請出口分切，收捲時請加鋼套桶(S)，注意儘量控制不要有內圈突出。 (RMK-E_CHIN) . 6. SKP Rolling Force設定：需260噸以上。 (RMK-E_CHIN) . 5. 鍍層量管制：雙面3點平均鍍層量管理值255~280g/㎡，單點鍍層量要85%以上(不可低於215g/㎡)，中央與邊緣之鍍層量差異盡可能控制小。 (RMK-E_CHIN) . 4. 鋅槽液位：產線需提早將Pot液位做滿，且生產時投入大塊的55% AL Cake(約6~7塊Cake可產出9~10顆的母鋼捲約34,000米)。 (RMK-E_CHIN) . 3. 為避免鍍後鼓起，線速度請維持160mpm以上，生產中如有需調整請知會鍍鋅廠相關長官。 (RMK-E_CHIN) . 1. 高鍍層FH訂單使用SAE1008料，RTF板溫設定480～500℃ (490±10℃). (RMK-E_CHIN) . 【邊緣品質】此為烤漆背面25μ訂單，請加強檢視鋼捲：邊緣殘剪、側緣鋅渣或毛邊，因為會導致烤漆背面漆轉印正面 (RMK00126) . 本單於烤漆正背面都塗裝正面漆，因此鍍鋅請管制背面表面品質比照正面 (RMK00363) . 【鍍層】於AZ200~AZ250 產品，單面鍍層管制上限150 g/m2 (RMK00532) . CG2:鍍層 AZ200 (含) 以上 , 鋅花等級 C~E 目標D，SKP R/F 目標270噸 (RMK00538) . CG2:SKP R/F 有異常狀況時最低可降至 230 噸 ,避免鋅花晶界明顯後續造成烤漆點狀未塗漆。 (RMK00538) . 鍍層 AZ150 (含) 以上 , 鋅花等級 C~E 目標D，避免鋅花晶界明顯後續造成烤漆點狀未塗漆。 (RMK00565) . 【特殊處理鋼捲】出口請加鋼套桶(S)，收捲時請避免鋼套桶突出，以利後續熱處理製程作業。 (RMK00601) | 訂單:2504DFD099/001 CCQC <品檢備註> 事項如下 . 【專案負責人】RD 黃焰宏 課長 (RMK-E_CHIN) . 9. 請貼 “禁止疊放”標籤。 (RMK-E_CHIN) . 8. 出口品檢項目：同PVDF屋頂浪板放行標準，TC值記錄但不管制。板形與邊緣管制同屋頂浪板。 (RMK-E_CHIN) . 7.出口分切以stagger交錯捲姿捲取，若有缺陷要到RCL內外切時，請品檢務必要在重處理單上註明需要stagger捲取，並通知RCL注意。 (RMK-E_CHIN) . 6. 背面漆避免噴字機拖痕。 (RMK-E_CHIN) . 5. 台塑工程案會驗分層膜厚，塗佈量管制(正面、背面):請依照R&D發行之 "台塑案-高膜厚 Pass組合及塗佈量管制2.0版-20200616"作管制。 (RMK-E_CHIN) . 4.2.面漆測試前30分鐘進行攪拌與調黏，黏度先調整一桶, 待30米測試OK後再調整其餘塗料黏度，面漆使用125um濾芯。 (RMK-E_CHIN) . 4.1.高鍍層高膜厚，正面底漆(1PU304)採wet on wet塗裝 (RMK-E_CHIN) . 3. 線速度設定30mpm，前處理使用表調. (RMK-E_CHIN) . 2. 鋼捲原則上請背烤(請注意上製程之品質資訊聯絡單的內容). (RMK-E_CHIN) . 1.2.第2Pass正面塗裝PVDF(FW6104)20μ + Clear(FE1104)15μ /背面塗裝PVDF (FY4204)40μ (RMK-E_CHIN) . 1.1.第1Pass正面塗裝Primer (1PU304)35μ /背面塗裝Primer (1PU304)15μ (RMK-E_CHIN) . 1. 2pass生產: (RMK-E_CHIN) . 【邊緣品質】此為烤漆背面25μ訂單，請加強檢視鋼捲：邊緣殘剪、側緣鋅渣或毛邊，因為會導致烤漆背面漆轉印正面 (RMK00126) . 1.本單若塗裝背面漆一律改為REVERSE COATING 例外訂單如下敘述 (RMK00163) . 2.例外訂單為R字頭超低光澤與PVDF (＞25μ)，背面漆可改 NATURE COATING，但搭配底漆避免遮蓋性不佳 (RMK00163) . 【PMT】本單面漆為"PVDF"，經會議決議需量測板溫並記錄之。每一張排程需量測一次否則追究責任 (RMK00503) | 訂單:2504DFD099/001 TOL 無 <生產備註> 事項 | 需注意板形儘可能不要有邊波(可允許有中波)比照森鉅無邊波訂單生產標準^^/CR1/CR2/ <<.E_CHIN 2025/05/06 09:42.>> 1. 高鍍層FH訂單使用SAE1008料，RTF板溫設定480～500℃ (490±10℃).^^/CG1/CG2/CGQC/ <<.E_CHIN 2025/05/06 09:43.>> 2. 板形要求與邊緣品質管制：同烤漆底材之外觀要求，依TSD放行標準。^^/CG1/CG2/ <<.E_CHIN 2025/05/06 09:44.>> 3. 為避免鍍後鼓起，線速度請維持160mpm以上，生產中如有需調整請知會鍍鋅廠相關長官。^^/CG1/CG2/CGQC/ <<.E_CHIN 2025/05/06 09:44.>> 4. 鋅槽液位：產線需提早將Pot液位做滿，且生產時投入大塊的55% AL Cake(約6~7塊Cake可產出9~10顆的母鋼捲約34,000米)。^^/CG1/CG2/CGQC/ <<.E_CHIN 2025/05/06 09:46.>> 5. 鍍層量管制：雙面3點平均鍍層量管理值255~280g/㎡，單點鍍層量要85%以上(不可低於215g/㎡)，中央與邊緣之鍍層量差異盡可能控制小。^^/CG1/CG2/CGQC/ <<.E_CHIN 2025/05/06 09:46.>> 6. SKP Rolling Force設定：需260噸以上。^^/CG1/CG2/CGQC/ <<.E_CHIN 2025/05/06 09:46.>> 7. 出口捲取請以stagger捲取(Mode 2)；若鋼捲有嚴重鼓起請出口分切，收捲時請加鋼套桶(S)，注意儘量控制不要有內圈突出。^^/CG1/CG2/CGQC/ <<.E_CHIN 2025/05/06 09:47.>> 8. Nozzle檔板請調整至板邊2~3mm(以防止鼓起)，板邊不允許鋅渣，若有需磨除後才可放行到下製程。^^/CG1/CG2/CGQC/ <<.E_CHIN 2025/05/06 09:47.>> 9.1.因高鍍層正面鋅花結晶比較明顯導致下製程烤漆塗裝容易起泡，故請生產時注意背面品質^^/CG1/CG2/CGQC/ <<.E_CHIN 2025/05/06 09:48.>> 9.2.若背面無影響塗裝品質之缺陷請品檢註明 「烤漆請背烤」並且開立品質資訊聯絡單通知烤漆線。^^/CG1/CG2/CGQC/ <<.E_CHIN 2025/05/06 09:49.>> 1. 2pass生產:^^/CC1/CC2/CCQC/ <<.E_CHIN 2025/05/06 09:50.>> 1.1.第1Pass正面塗裝Primer (1PU304)35μ /背面塗裝Primer (1PU304)15μ^^/CC1/CC2/CCQC/ <<.E_CHIN 2025/05/06 09:50.>> 1.2.第2Pass正面塗裝PVDF(FW6104)20μ + Clear(FE1104)15μ /背面塗裝PVDF (FY4204)40μ^^/CC1/CC2/CCQC/ <<.E_CHIN 2025/05/06 09:51.>> 2. 鋼捲原則上請背烤(請注意上製程之品質資訊聯絡單的內容).^^/CC1/CC2/CCQC/ <<.E_CHIN 2025/05/06 09:52.>> 3. 線速度設定30mpm，前處理使用表調.^^/CC1/CC2/CCQC/ <<.E_CHIN 2025/05/06 09:53.>> 4.1.高鍍層高膜厚，正面底漆(1PU304)採wet on wet塗裝^^/CC1/CC2/CCQC/ <<.E_CHIN 2025/05/06 09:53.>> 4.2.面漆測試前30分鐘進行攪拌與調黏，黏度先調整一桶, 待30米測試OK後再調整其餘塗料黏度，面漆使用125um濾芯。^^/CC1/CC2/CCQC/ <<.E_CHIN 2025/05/06 09:54.>> 5. 台塑工程案會驗分層膜厚，塗佈量管制(正面、背面):請依照R&D發行之 "台塑案-高膜厚 Pass組合及塗佈量管制2.0版-20200616"作管制。^^/CC1/CC2/CCQC/ <<.E_CHIN 2025/05/06 09:54.>> 6. 背面漆避免噴字機拖痕。^^/CC1/CC2/CCQC/ <<.E_CHIN 2025/05/06 10:01.>> 7.出口分切以stagger交錯捲姿捲取，若有缺陷要到RCL內外切時，請品檢務必要在重處理單上註明需要stagger捲取，並通知RCL注意。^^/CC1/CC2/CCQC/ <<.E_CHIN 2025/05/06 10:01.>> 8. 出口品檢項目：同PVDF屋頂浪板放行標準，TC值記錄但不管制。板形與邊緣管制同屋頂浪板。^^/CC1/CC2/CCQC/ <<.E_CHIN 2025/05/06 10:02.>> 9. 請貼 “禁止疊放”標籤。^^/CC1/CC2/CCQC/MKT/ <<.E_CHIN 2025/05/06 10:02.>> 【專案負責人】RD 黃焰宏 課長^^/CC1/CC2/CCQC/ <<.E_CHIN 2025/05/06 10:03.>> | 訂單 2504DFD099/001 修改記錄如下: 20250430 16:40:00 (24020) 退火碼: >> H2, 用途碼: >> CHA081, 背面標示: >> C154, 訂單背面顏色(五碼): >> FY420, 背面漆膜厚: >> 45MIN, 背面漆塗漆型式幾塗幾烤: >> 2, 鉻酸鹽: >> Z, 訂單厚度: >> 0.6, 訂單重: >> 60, 重量容許率(下限): >> 10, 重量容許率(上限): >> 10, 訂單寬度: >> 1219, 鍍製方式: >> AC, 鋼捲內徑: >> 508, 鋼捲下限重: >> 3.5, 鋼捲上限重: >> 5, 壓花條件碼: >> -, 表面花紋: >> R, 綠色識別碼: >> -, 印刷輥號: >> -, 產品代碼: >> PPGL, 皮膜碼: >> -, 單位別: >> M, 油品種類: >> Z, 塗油量: >> Z, 包裝代碼: >> D2 , 保護膜碼: >> -, 客戶試片取樣型式: >> -, 調質碼: >> S, 套筒碼: >> P , 規格: >> A792MSSGR550, 製造標準: >> ASTM, 表面處理劑種類: >> Z, 表面處理劑塗佈量: >> Z, 伸長率測試: >> N, 硬度測試碼: >> N, 抗拉強度測試: >> N, 降伏強度測試: >> N, 厚度變異: >> 5.6, 訂單正面顏色(五碼): >> FW61V, 正面漆膜厚: >> 60MIN, 正面漆塗漆型式幾塗幾烤: >> 2, 修邊碼: >> Y, 重量碼: >> AW, 鋼捲捲向: >> I, 鍍層碼: >> AZM250, | G:厚度偏厚 | [訂單訊息通知] 2025/05/02 下午 02:09:38 *** (洪萱茹 >> 通知 >> Sam Xiao, Winnie Chang, Emily Hong, Edwy Chin, YuLung Kung, B.S. Wan, Y.L. Liu, Julian Liu, Sony Su, YunTung Li) 訊息 : 此單有指定鋼捲，請留意，謝謝。 [訂單訊息通知] 2025/05/02 下午 05:11:30 *** (洪萱茹 >> 通知 >> Sam Xiao, Winnie Chang, Emily Hong, Edwy Chin, YuLung Kung, B.S. Wan, Y.L. Liu, Julian Liu, Sony Su, YunTung Li) 訊息 : 此訂單有指定鋼捲3顆，第一顆：鋼號CL1002344 20.830MT 第二顆：CL1002343 21.290MT，第三顆：BL1002287 21.260MT，麻煩請留意，謝謝。
TPPSUS | 2504DLD001/001 |  |  |  | 訂單:2504DLD001/001 CPL 無 <生產備註> 事項 | 訂單:2504DLD001/001 CR1 無 <生產備註> 事項 | 訂單:2504DLD001/001 CR2 無 <生產備註> 事項 | 訂單:2504DLD001/001 CG1 無 <生產備註> 事項 | 訂單:2504DLD001/001 CG2 無 <生產備註> 事項 | 訂單:2504DLD001/001 CC1 <生產備註> 事項如下 . 1.入口板厚以平凸分釐卡量測,其W/D距板邊10mm處量測 (RMK00619) . 2.入口急峻度≦0.7%，毛邊(雙平頭分釐卡)≦30μm(一定要落實記錄，以作為品質追蹤依據) (RMK00619) . 3.出/入口鼓起≦0.5mm超出管制規格請TSD送RCL確認板形 (RMK00619) . 4.前處理皮膜Si=14±5 mg/m2於CC2品檢室Twin-X:NRC350-Si(SUS304)檢測 (RMK00619) . 5.其餘品質管制若無特別註明，則以對應的烤漆產品用途管制 (RMK00619) . 6.【捲取+套桶】出口一律 STAGGER 捲取，並使用比訂單寬度"加寬"的套桶（一般為"P"，超低光澤與印刷為"S"） (RMK00619) | 訂單:2504DLD001/001 CC2 <生產備註> 事項如下 . 1.入口板厚以平凸分釐卡量測,其W/D距板邊10mm處量測 (RMK00619) . 2.入口急峻度≦0.7%，毛邊(雙平頭分釐卡)≦30μm(一定要落實記錄，以作為品質追蹤依據) (RMK00619) . 3.出/入口鼓起≦0.5mm超出管制規格請TSD送RCL確認板形 (RMK00619) . 4.前處理皮膜Si=14±5 mg/m2於CC2品檢室Twin-X:NRC350-Si(SUS304)檢測 (RMK00619) . 5.其餘品質管制若無特別註明，則以對應的烤漆產品用途管制 (RMK00619) . 6.【捲取+套桶】出口一律 STAGGER 捲取，並使用比訂單寬度"加寬"的套桶（一般為"P"，超低光澤與印刷為"S"） (RMK00619) | 訂單:2504DLD001/001 RCL 無 <生產備註> 事項 | 訂單:2504DLD001/001 CCPK 無 <生產備註> 事項 | 訂單:2504DLD001/001 CGQC 無 <品檢備註> 事項 | 訂單:2504DLD001/001 CCQC <品檢備註> 事項如下 . 1.入口板厚以平凸分釐卡量測,其W/D距板邊10mm處量測 (RMK00619) . 2.入口急峻度≦0.7%，毛邊(雙平頭分釐卡)≦30μm(一定要落實記錄，以作為品質追蹤依據) (RMK00619) . 3.出/入口鼓起≦0.5mm超出管制規格請TSD送RCL確認板形 (RMK00619) . 4.前處理皮膜Si=14±5 mg/m2於CC2品檢室Twin-X:NRC350-Si(SUS304)檢測 (RMK00619) . 5.其餘品質管制若無特別註明，則以對應的烤漆產品用途管制 (RMK00619) . 6.【捲取+套桶】出口一律 STAGGER 捲取，並使用比訂單寬度"加寬"的套桶（一般為"P"，超低光澤與印刷為"S"） (RMK00619) | 訂單:2504DLD001/001 TOL 無 <生產備註> 事項 |  | 訂單 2504DLD001/001 修改記錄如下: 20250428 08:24:24 (21003) 退火碼: >> S1, 用途碼: >> CIA008, 背面標示: >> S000, 訂單背面顏色(五碼): >> BW73Y, 背面漆膜厚: >> 12.5, 背面漆塗漆型式幾塗幾烤: >> 2, 鉻酸鹽: >> Z, 訂單厚度: >> 0.5, 訂單重: >> 32, 重量容許率(下限): >> 10, 重量容許率(上限): >> 10, 訂單寬度: >> 914, 鍍製方式: >> BC, 鋼捲內徑: >> 508, 鋼捲下限重: >> 3, 鋼捲上限重: >> 5, 壓花條件碼: >> -, 表面花紋: >> -, 綠色識別碼: >> -, 印刷輥號: >> -, 產品代碼: >> PPSUS, 皮膜碼: >> -, 單位別: >> M, 油品種類: >> Z, 塗油量: >> Z, 包裝代碼: >> A3 , 保護膜碼: >> -, 客戶試片取樣型式: >> -, 調質碼: >> S, 套筒碼: >> P , 規格: >> CSUS443-20, 製造標準: >> SYSCO, 表面處理劑種類: >> Z, 表面處理劑塗佈量: >> Z, 伸長率測試: >> N, 硬度測試碼: >> N, 抗拉強度測試: >> N, 降伏強度測試: >> N, 訂單正面顏色(五碼): >> FV236, 正面漆膜厚: >> 25, 正面漆塗漆型式幾塗幾烤: >> 2, 修邊碼: >> Y, 重量碼: >> AW, 鋼捲捲向: >> I, 鍍層碼: >> -, 20250428 08:33:42 (21003) 訂單重: 32 >> 40, 規格: CSUS443-20 >> CSUS443-30, 20250430 15:14:00 (21003) 產品代碼: PPSUS >> TPPSUS, | *:
TPPSUS | 2504DLD001/002 |  |  |  | 訂單:2504DLD001/002 CPL 無 <生產備註> 事項 | 訂單:2504DLD001/002 CR1 無 <生產備註> 事項 | 訂單:2504DLD001/002 CR2 無 <生產備註> 事項 | 訂單:2504DLD001/002 CG1 無 <生產備註> 事項 | 訂單:2504DLD001/002 CG2 無 <生產備註> 事項 | 訂單:2504DLD001/002 CC1 <生產備註> 事項如下 . 1.入口板厚以平凸分釐卡量測,其W/D距板邊10mm處量測 (RMK00619) . 2.入口急峻度≦0.7%，毛邊(雙平頭分釐卡)≦30μm(一定要落實記錄，以作為品質追蹤依據) (RMK00619) . 3.出/入口鼓起≦0.5mm超出管制規格請TSD送RCL確認板形 (RMK00619) . 4.前處理皮膜Si=14±5 mg/m2於CC2品檢室Twin-X:NRC350-Si(SUS304)檢測 (RMK00619) . 5.其餘品質管制若無特別註明，則以對應的烤漆產品用途管制 (RMK00619) . 6.【捲取+套桶】出口一律 STAGGER 捲取，並使用比訂單寬度"加寬"的套桶（一般為"P"，超低光澤與印刷為"S"） (RMK00619) | 訂單:2504DLD001/002 CC2 <生產備註> 事項如下 . 1.入口板厚以平凸分釐卡量測,其W/D距板邊10mm處量測 (RMK00619) . 2.入口急峻度≦0.7%，毛邊(雙平頭分釐卡)≦30μm(一定要落實記錄，以作為品質追蹤依據) (RMK00619) . 3.出/入口鼓起≦0.5mm超出管制規格請TSD送RCL確認板形 (RMK00619) . 4.前處理皮膜Si=14±5 mg/m2於CC2品檢室Twin-X:NRC350-Si(SUS304)檢測 (RMK00619) . 5.其餘品質管制若無特別註明，則以對應的烤漆產品用途管制 (RMK00619) . 6.【捲取+套桶】出口一律 STAGGER 捲取，並使用比訂單寬度"加寬"的套桶（一般為"P"，超低光澤與印刷為"S"） (RMK00619) | 訂單:2504DLD001/002 RCL 無 <生產備註> 事項 | 訂單:2504DLD001/002 CCPK 無 <生產備註> 事項 | 訂單:2504DLD001/002 CGQC 無 <品檢備註> 事項 | 訂單:2504DLD001/002 CCQC <品檢備註> 事項如下 . 1.入口板厚以平凸分釐卡量測,其W/D距板邊10mm處量測 (RMK00619) . 2.入口急峻度≦0.7%，毛邊(雙平頭分釐卡)≦30μm(一定要落實記錄，以作為品質追蹤依據) (RMK00619) . 3.出/入口鼓起≦0.5mm超出管制規格請TSD送RCL確認板形 (RMK00619) . 4.前處理皮膜Si=14±5 mg/m2於CC2品檢室Twin-X:NRC350-Si(SUS304)檢測 (RMK00619) . 5.其餘品質管制若無特別註明，則以對應的烤漆產品用途管制 (RMK00619) . 6.【捲取+套桶】出口一律 STAGGER 捲取，並使用比訂單寬度"加寬"的套桶（一般為"P"，超低光澤與印刷為"S"） (RMK00619) | 訂單:2504DLD001/002 TOL 無 <生產備註> 事項 |  | 訂單 2504DLD001/002 修改記錄如下: 20250428 08:29:28 (21003) 退火碼: >> S1, 用途碼: >> COA037, 背面標示: >> C008, 訂單背面顏色(五碼): >> BW73Y, 背面漆膜厚: >> 12.5, 背面漆塗漆型式幾塗幾烤: >> 2, 鉻酸鹽: >> Z, 訂單厚度: >> 0.46, 訂單重: >> 5, 重量容許率(下限): >> 10, 重量容許率(上限): >> 10, 訂單寬度: >> 914, 鍍製方式: >> BC, 鋼捲內徑: >> 508, 鋼捲下限重: >> 3, 鋼捲上限重: >> 5, 壓花條件碼: >> -, 表面花紋: >> -, 綠色識別碼: >> -, 印刷輥號: >> -, 產品代碼: >> PPSUS, 皮膜碼: >> -, 單位別: >> M, 油品種類: >> Z, 塗油量: >> Z, 包裝代碼: >> A3 , 保護膜碼: >> -, 客戶試片取樣型式: >> -, 調質碼: >> S, 套筒碼: >> P , 規格: >> CSUS443-30, 製造標準: >> SYSCO, 表面處理劑種類: >> Z, 表面處理劑塗佈量: >> Z, 伸長率測試: >> N, 硬度測試碼: >> N, 抗拉強度測試: >> N, 降伏強度測試: >> N, 訂單正面顏色(五碼): >> FY836, 正面漆膜厚: >> 25, 正面漆塗漆型式幾塗幾烤: >> 2, 修邊碼: >> Y, 重量碼: >> AW, 鋼捲捲向: >> I, 鍍層碼: >> -, 20250428 08:32:33 (21003) 用途碼: COA037 >> CIA008, 背面標示: C008 >> S000, 訂單厚度: 0.46 >> 0.5, 20250428 11:00:27 (21003) 訂單重: 5 >> 15, 20250430 15:14:01 (21003) 產品代碼: PPSUS >> TPPSUS, | *:
PPGL | 2504EFE002/003 | 1. ASTM 鍍製方式為MIN 與"最終產品保證1/2 ASTM 厚度公差"不能共存 (OFP00216)-{.不符.} | 1. 製造標準為MS、ASTM或銷新加坡之訂單，若無技術指定優先用料，請優先使用國內料，勿使用ANFEN (OFP00406)-{.不符.} 2. ★提醒！MIN訂單先不要配安丰料★ (OFP00664)-{.不符.} | 1. ASTM 鍍製方式為MIN 與"最終產品保證1/2 ASTM 厚度公差"不能共存 (OFP00216)-{.不符.} 2. 鍍製方式為 MIN 或 TMI 時, 冷軋厚度公差 請改為 " 1/2 厚度公差" (OFP00265)-{.不符.} 3. 製造標準為MS、ASTM或銷新加坡之訂單，若無技術指定優先用料，請優先使用國內料，勿使用ANFEN (OFP00406)-{.不符.} 4. 【提醒】！本單為直立式包裝，嚴禁鍍鋅或烤漆後以STAGGER捲取 (OFP00451)-{.不符.} 5. ★提醒！MIN訂單先不要配安丰料★ (OFP00664)-{.不符.} 6. ※超耐候一系列用途要確認是否有英制公差需求，有英制公差需求時選配碼用ON027※ (OFP00680)-{.不符.} | 訂單:2504EFE002/003 CPL <生產備註> 事項如下 . 除HGI/ HGL 訂單邊緣不噴油. 其餘皆側緣噴油 (RMK00285) . 【美加訂單生產注意事項-CPL】1.客戶美加地區訂單實施修邊刀最大使用顆數上限(20顆) (RMK00717) . 【美加訂單生產注意事項-CPL】2.排程備註:注意修邊品質與毛邊 (RMK00717) . 【美加訂單生產注意事項-CPL】3.去毛邊輥的管制：兩側壓力均設定1.0 kg/cm2 (RMK00717) | 訂單:2504EFE002/003 CR1 <生產備註> 事項如下 . 【美加訂單生產注意事項-CR】1.兩側各加開一個spot cooling增加冷卻效果。 (RMK00717) . 【美加訂單生產注意事項-CR】2.發生毛邊時，請降速生產減輕毛邊程度，暫留討論後再處置。 (RMK00717) | 訂單:2504EFE002/003 CR2 <生產備註> 事項如下 . 【美加訂單生產注意事項-CR】1.兩側各加開一個spot cooling增加冷卻效果。 (RMK00717) . 【美加訂單生產注意事項-CR】2.發生毛邊時，請降速生產減輕毛邊程度，暫留討論後再處置。 (RMK00717) | 訂單:2504EFE002/003 CG1 <生產備註> 事項如下 . 鍍鋅表面不可有鋅痕、壓痕、凹陷、及刮傷 、應變痕等。 (RMK00054) . 鍍製方式 MIN 訂單. (RMK00073) . 鍍層 AZ150 (含) 以上 , 鋅花等級 C~E 目標D，避免鋅花晶界明顯後續造成烤漆點狀未塗漆。 (RMK00565) . MIN訂單為平均厚度放行，實測厚度NG時，如單位長度符合範圍，請放行 (RMK00585) . 【美加訂單生產注意事項-CG1】副操確認完回控制室後，於生產排程鋼號旁簽名紀錄，以利後續追查(該排程生產完，排程單將保留)。 (RMK00717) . 【美加訂單生產注意事項-CG1】中央段副操每顆銲道出Pot時觀察銲道同時，確認Beaver Tail與鋼板接觸之Guide Roll羊毛氈狀況，並適時添加潤滑油(避免乾掉)。 (RMK00717) | 訂單:2504EFE002/003 CG2 <生產備註> 事項如下 . 鍍鋅表面不可有鋅痕、壓痕、凹陷、及刮傷 、應變痕等。 (RMK00054) . 鍍製方式 MIN 訂單. (RMK00073) . 鍍層 AZ150 (含) 以上 , 鋅花等級 C~E 目標D，避免鋅花晶界明顯後續造成烤漆點狀未塗漆。 (RMK00565) . MIN訂單為平均厚度放行，實測厚度NG時，如單位長度符合範圍，請放行 (RMK00585) . 【美加訂單生產注意事項-CG2】1.使用SUB-NOZZLE (RMK00717) | 訂單:2504EFE002/003 CC1 <生產備註> 事項如下 . 正面面漆(20U)及正面總膜厚(25U)要求管制90%以上之膜厚,未達標準降級. (RMK00054) . 若背面面漆(20U)及背面總膜厚(25U)時要求管制90%以上之膜厚,未達標準降級 (RMK00054) . 面漆=18U(90%)~請購基準22U(110%),標準板總膜厚=5+20U(100%面漆). (RMK00054) . 30CM*全寬*留1塊給LAB及1塊給塗料商, (RMK00054) . 鍍製方式 MIN 訂單. (RMK00073) . 【捲取】注意！本單為直立式包裝。禁用STAGGER捲取送包裝！送RCL重處理例外。 (RMK00512) . MIN訂單為平均厚度放行，實測厚度NG時，如單位長度符合範圍，請放行 (RMK00585) . 【美加訂單生產注意事項-CCP】1.請烤漆入口依照正背面漆鋼捲投向規定進行鋼捲投入。 (RMK00717) . 【美加訂單生產注意事項-CCP】2.烤漆入口依照鋼捲投向規定進行鋼捲投入。(CR1/CG1 CR2/CG2-->正向入料。CR1/CG2 CR2/CG1-->反向入料) (RMK00717) . 【美加訂單生產注意事項-CCP】3.此訂單背面漆一律採Nature塗裝，塗裝黏度設定40秒以上 (RMK00717) | 訂單:2504EFE002/003 CC2 <生產備註> 事項如下 . 正面面漆(20U)及正面總膜厚(25U)要求管制90%以上之膜厚,未達標準降級. (RMK00054) . 若背面面漆(20U)及背面總膜厚(25U)時要求管制90%以上之膜厚,未達標準降級 (RMK00054) . 面漆=18U(90%)~請購基準22U(110%),標準板總膜厚=5+20U(100%面漆). (RMK00054) . 30CM*全寬*留1塊給LAB及1塊給塗料商, (RMK00054) . 鍍製方式 MIN 訂單. (RMK00073) . 【捲取】注意！本單為直立式包裝。禁用STAGGER捲取送包裝！送RCL重處理例外。 (RMK00512) . MIN訂單為平均厚度放行，實測厚度NG時，如單位長度符合範圍，請放行 (RMK00585) . 【美加訂單生產注意事項-CCP】1.請烤漆入口依照正背面漆鋼捲投向規定進行鋼捲投入。 (RMK00717) . 【美加訂單生產注意事項-CCP】2.烤漆入口依照鋼捲投向規定進行鋼捲投入。(CR1/CG1 CR2/CG2-->正向入料。CR1/CG2 CR2/CG1-->反向入料) (RMK00717) . 【美加訂單生產注意事項-CCP】3.此訂單背面漆一律採Nature塗裝，塗裝黏度設定40秒以上 (RMK00717) | 訂單:2504EFE002/003 RCL <生產備註> 事項如下 . 【捲取】注意！本單為直立式包裝。禁用STAGGER捲取送包裝！送RCL重處理例外。 (RMK00512) | 訂單:2504EFE002/003 CCPK 無 <生產備註> 事項 | 訂單:2504EFE002/003 CGQC <品檢備註> 事項如下 . 鍍層 AZ150 (含) 以上 , 鋅花等級 C~E 目標D，避免鋅花晶界明顯後續造成烤漆點狀未塗漆。 (RMK00565) | 訂單:2504EFE002/003 CCQC <品檢備註> 事項如下 . 【捲取】注意！本單為直立式包裝。禁用STAGGER捲取送包裝！送RCL重處理例外。 (RMK00512) | 訂單:2504EFE002/003 TOL 無 <生產備註> 事項 |  | 訂單 2504EFE002/003 修改記錄如下: 20250224 14:30:30 (22021) 退火碼: >> H2, 用途碼: >> COG007, 背面標示: >> S000, 訂單背面顏色(五碼): >> BW4CY, 背面漆膜厚: >> 12.5, 背面漆塗漆型式幾塗幾烤: >> 2, 鉻酸鹽: >> Z, 訂單厚度: >> 0.0185, 訂單重: >> 40, 重量容許率(下限): >> 10, 重量容許率(上限): >> 10, 訂單寬度: >> 43, 鍍製方式: >> MIN, 鋼捲內徑: >> 508, 鋼捲下限重: >> 2.95, 鋼捲上限重: >> 4.53, 壓花條件碼: >> -, 表面花紋: >> R, 綠色識別碼: >> -, 印刷輥號: >> -, 產品代碼: >> PPGL, 皮膜碼: >> -, 單位別: >> I, 油品種類: >> Z, 塗油量: >> Z, 包裝代碼: >> E0 , 保護膜碼: >> -, 客戶試片取樣數量: >> 0, 客戶試片取樣型式: >> -, 調質碼: >> S, 套筒碼: >> P , 規格: >> A792SSGR80, 製造標準: >> ASTM, 表面處理劑種類: >> Z, 表面處理劑塗佈量: >> Z, 伸長率測試: >> N, 硬度測試碼: >> N, 抗拉強度測試: >> N, 降伏強度測試: >> N, 厚度變異: >> 0, 訂單正面顏色(五碼): >> SCS4Y, 正面漆膜厚: >> 25, 正面漆塗漆型式幾塗幾烤: >> 2, 修邊碼: >> Y, 重量碼: >> AW, 鋼捲捲向: >> O, 鍍層碼: >> AZ50, 20250307 08:33:33 (22021) 用途碼: COG007 >> COG003, | *:
PPGL | 2504EFE002/004 | 1. ASTM 鍍製方式為MIN 與"最終產品保證1/2 ASTM 厚度公差"不能共存 (OFP00216)-{.不符.} | 1. 製造標準為MS、ASTM或銷新加坡之訂單，若無技術指定優先用料，請優先使用國內料，勿使用ANFEN (OFP00406)-{.不符.} 2. ★提醒！MIN訂單先不要配安丰料★ (OFP00664)-{.不符.} | 1. ASTM 鍍製方式為MIN 與"最終產品保證1/2 ASTM 厚度公差"不能共存 (OFP00216)-{.不符.} 2. 鍍製方式為 MIN 或 TMI 時, 冷軋厚度公差 請改為 " 1/2 厚度公差" (OFP00265)-{.不符.} 3. 製造標準為MS、ASTM或銷新加坡之訂單，若無技術指定優先用料，請優先使用國內料，勿使用ANFEN (OFP00406)-{.不符.} 4. 【提醒】！本單為直立式包裝，嚴禁鍍鋅或烤漆後以STAGGER捲取 (OFP00451)-{.不符.} 5. ★提醒！MIN訂單先不要配安丰料★ (OFP00664)-{.不符.} 6. ※超耐候一系列用途要確認是否有英制公差需求，有英制公差需求時選配碼用ON027※ (OFP00680)-{.不符.} | 訂單:2504EFE002/004 CPL <生產備註> 事項如下 . 除HGI/ HGL 訂單邊緣不噴油. 其餘皆側緣噴油 (RMK00285) . 【美加訂單生產注意事項-CPL】1.客戶美加地區訂單實施修邊刀最大使用顆數上限(20顆) (RMK00717) . 【美加訂單生產注意事項-CPL】2.排程備註:注意修邊品質與毛邊 (RMK00717) . 【美加訂單生產注意事項-CPL】3.去毛邊輥的管制：兩側壓力均設定1.0 kg/cm2 (RMK00717) | 訂單:2504EFE002/004 CR1 <生產備註> 事項如下 . 【美加訂單生產注意事項-CR】1.兩側各加開一個spot cooling增加冷卻效果。 (RMK00717) . 【美加訂單生產注意事項-CR】2.發生毛邊時，請降速生產減輕毛邊程度，暫留討論後再處置。 (RMK00717) | 訂單:2504EFE002/004 CR2 <生產備註> 事項如下 . 【美加訂單生產注意事項-CR】1.兩側各加開一個spot cooling增加冷卻效果。 (RMK00717) . 【美加訂單生產注意事項-CR】2.發生毛邊時，請降速生產減輕毛邊程度，暫留討論後再處置。 (RMK00717) | 訂單:2504EFE002/004 CG1 <生產備註> 事項如下 . 鍍鋅表面不可有鋅痕、壓痕、凹陷、及刮傷 、應變痕等。 (RMK00054) . 鍍製方式 MIN 訂單. (RMK00073) . 鍍層 AZ150 (含) 以上 , 鋅花等級 C~E 目標D，避免鋅花晶界明顯後續造成烤漆點狀未塗漆。 (RMK00565) . MIN訂單為平均厚度放行，實測厚度NG時，如單位長度符合範圍，請放行 (RMK00585) . 【美加訂單生產注意事項-CG1】副操確認完回控制室後，於生產排程鋼號旁簽名紀錄，以利後續追查(該排程生產完，排程單將保留)。 (RMK00717) . 【美加訂單生產注意事項-CG1】中央段副操每顆銲道出Pot時觀察銲道同時，確認Beaver Tail與鋼板接觸之Guide Roll羊毛氈狀況，並適時添加潤滑油(避免乾掉)。 (RMK00717) | 訂單:2504EFE002/004 CG2 <生產備註> 事項如下 . 鍍鋅表面不可有鋅痕、壓痕、凹陷、及刮傷 、應變痕等。 (RMK00054) . 鍍製方式 MIN 訂單. (RMK00073) . 鍍層 AZ150 (含) 以上 , 鋅花等級 C~E 目標D，避免鋅花晶界明顯後續造成烤漆點狀未塗漆。 (RMK00565) . MIN訂單為平均厚度放行，實測厚度NG時，如單位長度符合範圍，請放行 (RMK00585) . 【美加訂單生產注意事項-CG2】1.使用SUB-NOZZLE (RMK00717) | 訂單:2504EFE002/004 CC1 <生產備註> 事項如下 . 【水痕】因YCP 近似深黑色水痕可能嚴重，因此指定CC1生產注意W/Q 使用純水與水量控制 (RMK-YL_KUNG) . 正面面漆(20U)及正面總膜厚(25U)要求管制90%以上之膜厚,未達標準降級. (RMK00054) . 若背面面漆(20U)及背面總膜厚(25U)時要求管制90%以上之膜厚,未達標準降級 (RMK00054) . 面漆=18U(90%)~請購基準22U(110%),標準板總膜厚=5+20U(100%面漆). (RMK00054) . 30CM*全寬*留1塊給LAB及1塊給塗料商, (RMK00054) . 鍍製方式 MIN 訂單. (RMK00073) . 【捲取】注意！本單為直立式包裝。禁用STAGGER捲取送包裝！送RCL重處理例外。 (RMK00512) . MIN訂單為平均厚度放行，實測厚度NG時，如單位長度符合範圍，請放行 (RMK00585) . 【美加訂單生產注意事項-CCP】1.請烤漆入口依照正背面漆鋼捲投向規定進行鋼捲投入。 (RMK00717) . 【美加訂單生產注意事項-CCP】2.烤漆入口依照鋼捲投向規定進行鋼捲投入。(CR1/CG1 CR2/CG2-->正向入料。CR1/CG2 CR2/CG1-->反向入料) (RMK00717) . 【美加訂單生產注意事項-CCP】3.此訂單背面漆一律採Nature塗裝，塗裝黏度設定40秒以上 (RMK00717) | 訂單:2504EFE002/004 CC2 <生產備註> 事項如下 . 【水痕】因YCP 近似深黑色水痕可能嚴重，因此指定CC1生產注意W/Q 使用純水與水量控制 (RMK-YL_KUNG) . 正面面漆(20U)及正面總膜厚(25U)要求管制90%以上之膜厚,未達標準降級. (RMK00054) . 若背面面漆(20U)及背面總膜厚(25U)時要求管制90%以上之膜厚,未達標準降級 (RMK00054) . 面漆=18U(90%)~請購基準22U(110%),標準板總膜厚=5+20U(100%面漆). (RMK00054) . 30CM*全寬*留1塊給LAB及1塊給塗料商, (RMK00054) . 鍍製方式 MIN 訂單. (RMK00073) . 【捲取】注意！本單為直立式包裝。禁用STAGGER捲取送包裝！送RCL重處理例外。 (RMK00512) . MIN訂單為平均厚度放行，實測厚度NG時，如單位長度符合範圍，請放行 (RMK00585) . 【美加訂單生產注意事項-CCP】1.請烤漆入口依照正背面漆鋼捲投向規定進行鋼捲投入。 (RMK00717) . 【美加訂單生產注意事項-CCP】2.烤漆入口依照鋼捲投向規定進行鋼捲投入。(CR1/CG1 CR2/CG2-->正向入料。CR1/CG2 CR2/CG1-->反向入料) (RMK00717) . 【美加訂單生產注意事項-CCP】3.此訂單背面漆一律採Nature塗裝，塗裝黏度設定40秒以上 (RMK00717) | 訂單:2504EFE002/004 RCL <生產備註> 事項如下 . 【捲取】注意！本單為直立式包裝。禁用STAGGER捲取送包裝！送RCL重處理例外。 (RMK00512) | 訂單:2504EFE002/004 CCPK 無 <生產備註> 事項 | 訂單:2504EFE002/004 CGQC <品檢備註> 事項如下 . 鍍層 AZ150 (含) 以上 , 鋅花等級 C~E 目標D，避免鋅花晶界明顯後續造成烤漆點狀未塗漆。 (RMK00565) | 訂單:2504EFE002/004 CCQC <品檢備註> 事項如下 . 【水痕】因YCP 近似深黑色水痕可能嚴重，因此指定CC1生產注意W/Q 使用純水與水量控制 (RMK-YL_KUNG) . 【捲取】注意！本單為直立式包裝。禁用STAGGER捲取送包裝！送RCL重處理例外。 (RMK00512) | 訂單:2504EFE002/004 TOL 無 <生產備註> 事項 | 【水痕】因YCP 近似深黑色水痕可能嚴重，因此指定CC1生產注意W/Q 使用純水與水量控制^^/CC1/CC2/CCQC/ <<.YL_KUNG 2025/03/06 11:59.>> | 訂單 2504EFE002/004 修改記錄如下: 20250224 14:30:21 (22021) 退火碼: >> H2, 用途碼: >> COG003, 背面標示: >> S000, 訂單背面顏色(五碼): >> BW4CY, 背面漆膜厚: >> 12.5, 背面漆塗漆型式幾塗幾烤: >> 2, 鉻酸鹽: >> Z, 訂單厚度: >> 0.0185, 訂單重: >> 40, 重量容許率(下限): >> 10, 重量容許率(上限): >> 10, 訂單寬度: >> 43, 鍍製方式: >> MIN, 鋼捲內徑: >> 508, 鋼捲下限重: >> 2.95, 鋼捲上限重: >> 4.53, 壓花條件碼: >> -, 表面花紋: >> R, 綠色識別碼: >> -, 印刷輥號: >> -, 產品代碼: >> PPGL, 皮膜碼: >> -, 單位別: >> I, 油品種類: >> Z, 塗油量: >> Z, 包裝代碼: >> E0 , 保護膜碼: >> -, 客戶試片取樣數量: >> 0, 客戶試片取樣型式: >> -, 調質碼: >> S, 套筒碼: >> P , 規格: >> A792SSGR80, 製造標準: >> ASTM, 表面處理劑種類: >> Z, 表面處理劑塗佈量: >> Z, 伸長率測試: >> N, 硬度測試碼: >> N, 抗拉強度測試: >> N, 降伏強度測試: >> N, 厚度變異: >> 0, 訂單正面顏色(五碼): >> SYQ9N, 正面漆膜厚: >> 25, 正面漆塗漆型式幾塗幾烤: >> 2, 修邊碼: >> Y, 重量碼: >> AW, 鋼捲捲向: >> O, 鍍層碼: >> AZ50, 20250307 08:34:13 (22021) 用途碼: COG003 >> COG007, | *:
PPGL | 2504EFE024/001 |  | 1. 製造標準為MS、ASTM或銷新加坡之訂單，若無技術指定優先用料，請優先使用國內料，勿使用ANFEN (OFP00406)-{.不符.} | 1. 製造標準為MS、ASTM或銷新加坡之訂單，若無技術指定優先用料，請優先使用國內料，勿使用ANFEN (OFP00406)-{.不符.} 2. 【提醒】！本單為直立式包裝，嚴禁鍍鋅或烤漆後以STAGGER捲取 (OFP00451)-{.不符.} 3. 此經銷商有簽訂1/2厚度公差保證(無厚度變異),請調整冷軋與鍍鋅厚度公差管制範圍. 保證 ASTM 厚度公差 (OFP00180)-{.不符.} | 訂單:2504EFE024/001 CPL <生產備註> 事項如下 . 除HGI/ HGL 訂單邊緣不噴油. 其餘皆側緣噴油 (RMK00285) | 訂單:2504EFE024/001 CR1 <生產備註> 事項如下 . 完軋寬度超出管制值上限≦2mm時,冷軋繼續生產並填寫品質異常通報單給鍍鋅線,以便調整張力與板溫 (RMK00278) . 此經銷商保證平均厚度在1/2厚度公差內，厚度量測NG時，如單位長度符合範圍，請放行 (RMK00402) | 訂單:2504EFE024/001 CR2 <生產備註> 事項如下 . 完軋寬度超出管制值上限≦2mm時,冷軋繼續生產並填寫品質異常通報單給鍍鋅線,以便調整張力與板溫 (RMK00278) . 此經銷商保證平均厚度在1/2厚度公差內，厚度量測NG時，如單位長度符合範圍，請放行 (RMK00402) | 訂單:2504EFE024/001 CG1 <生產備註> 事項如下 . 此經銷商保證平均厚度在1/2厚度公差內，厚度量測NG時，如單位長度符合範圍，請放行 (RMK00402) . 鍍層 AZ150 (含) 以上 , 鋅花等級 C~E 目標D，避免鋅花晶界明顯後續造成烤漆點狀未塗漆。 (RMK00565) | 訂單:2504EFE024/001 CG2 <生產備註> 事項如下 . 此經銷商保證平均厚度在1/2厚度公差內，厚度量測NG時，如單位長度符合範圍，請放行 (RMK00402) . 鍍層 AZ150 (含) 以上 , 鋅花等級 C~E 目標D，避免鋅花晶界明顯後續造成烤漆點狀未塗漆。 (RMK00565) | 訂單:2504EFE024/001 CC1 <生產備註> 事項如下 . 此經銷商保證平均厚度在1/2厚度公差內，厚度量測NG時，如單位長度符合範圍，請放行 (RMK00402) . 【捲取】注意！本單為直立式包裝。禁用STAGGER捲取送包裝！送RCL重處理例外。 (RMK00512) | 訂單:2504EFE024/001 CC2 <生產備註> 事項如下 . 此經銷商保證平均厚度在1/2厚度公差內，厚度量測NG時，如單位長度符合範圍，請放行 (RMK00402) . 【捲取】注意！本單為直立式包裝。禁用STAGGER捲取送包裝！送RCL重處理例外。 (RMK00512) | 訂單:2504EFE024/001 RCL <生產備註> 事項如下 . 【捲取】注意！本單為直立式包裝。禁用STAGGER捲取送包裝！送RCL重處理例外。 (RMK00512) | 訂單:2504EFE024/001 CCPK 無 <生產備註> 事項 | 訂單:2504EFE024/001 CGQC <品檢備註> 事項如下 . 鍍層 AZ150 (含) 以上 , 鋅花等級 C~E 目標D，避免鋅花晶界明顯後續造成烤漆點狀未塗漆。 (RMK00565) | 訂單:2504EFE024/001 CCQC <品檢備註> 事項如下 . 【捲取】注意！本單為直立式包裝。禁用STAGGER捲取送包裝！送RCL重處理例外。 (RMK00512) | 訂單:2504EFE024/001 TOL 無 <生產備註> 事項 |  | 訂單 2504EFE024/001 修改記錄如下: 20250319 14:40:02 (06023) 退火碼: >> S1, 用途碼: >> COA001, 背面標示: >> C852, 訂單背面顏色(五碼): >> BY316, 背面漆膜厚: >> NOM, 背面漆塗漆型式幾塗幾烤: >> 2, 鉻酸鹽: >> Z, 訂單厚度: >> 0.47, 訂單重: >> 50, 重量容許率(下限): >> 10, 重量容許率(上限): >> 10, 訂單寬度: >> 914, 鍍製方式: >> AC, 鋼捲內徑: >> 508, 鋼捲下限重: >> 2.5, 鋼捲上限重: >> 5, 壓花條件碼: >> -, 表面花紋: >> R, 綠色識別碼: >> -, 印刷輥號: >> -, 產品代碼: >> PPGL, 皮膜碼: >> -, 單位別: >> M, 油品種類: >> Z, 塗油量: >> Z, 包裝代碼: >> E0 , 保護膜碼: >> -, 客戶試片取樣型式: >> -, 調質碼: >> S, 套筒碼: >> N , 規格: >> A792MSSGR340, 製造標準: >> ASTM, 表面處理劑種類: >> Z, 表面處理劑塗佈量: >> Z, 伸長率測試: >> N, 硬度測試碼: >> N, 抗拉強度測試: >> N, 降伏強度測試: >> N, 訂單正面顏色(五碼): >> 2B390, 正面漆膜厚: >> 25, 正面漆塗漆型式幾塗幾烤: >> 2, 修邊碼: >> Y, 重量碼: >> AW, 鋼捲捲向: >> O, 鍍層碼: >> AZM150, | F:保證1/2 ASTM 厚度公差
PPGL | 2504EFE024/002 |  | 1. 製造標準為MS、ASTM或銷新加坡之訂單，若無技術指定優先用料，請優先使用國內料，勿使用ANFEN (OFP00406)-{.不符.} | 1. 製造標準為MS、ASTM或銷新加坡之訂單，若無技術指定優先用料，請優先使用國內料，勿使用ANFEN (OFP00406)-{.不符.} 2. 【提醒】！本單為直立式包裝，嚴禁鍍鋅或烤漆後以STAGGER捲取 (OFP00451)-{.不符.} 3. 此經銷商有簽訂1/2厚度公差保證(無厚度變異),請調整冷軋與鍍鋅厚度公差管制範圍. 保證 ASTM 厚度公差 (OFP00180)-{.不符.} | 訂單:2504EFE024/002 CPL <生產備註> 事項如下 . 除HGI/ HGL 訂單邊緣不噴油. 其餘皆側緣噴油 (RMK00285) | 訂單:2504EFE024/002 CR1 <生產備註> 事項如下 . 完軋寬度超出管制值上限≦2mm時,冷軋繼續生產並填寫品質異常通報單給鍍鋅線,以便調整張力與板溫 (RMK00278) . 此經銷商保證平均厚度在1/2厚度公差內，厚度量測NG時，如單位長度符合範圍，請放行 (RMK00402) | 訂單:2504EFE024/002 CR2 <生產備註> 事項如下 . 完軋寬度超出管制值上限≦2mm時,冷軋繼續生產並填寫品質異常通報單給鍍鋅線,以便調整張力與板溫 (RMK00278) . 此經銷商保證平均厚度在1/2厚度公差內，厚度量測NG時，如單位長度符合範圍，請放行 (RMK00402) | 訂單:2504EFE024/002 CG1 <生產備註> 事項如下 . 此經銷商保證平均厚度在1/2厚度公差內，厚度量測NG時，如單位長度符合範圍，請放行 (RMK00402) . 鍍層 AZ150 (含) 以上 , 鋅花等級 C~E 目標D，避免鋅花晶界明顯後續造成烤漆點狀未塗漆。 (RMK00565) | 訂單:2504EFE024/002 CG2 <生產備註> 事項如下 . 此經銷商保證平均厚度在1/2厚度公差內，厚度量測NG時，如單位長度符合範圍，請放行 (RMK00402) . 鍍層 AZ150 (含) 以上 , 鋅花等級 C~E 目標D，避免鋅花晶界明顯後續造成烤漆點狀未塗漆。 (RMK00565) | 訂單:2504EFE024/002 CC1 <生產備註> 事項如下 . 此經銷商保證平均厚度在1/2厚度公差內，厚度量測NG時，如單位長度符合範圍，請放行 (RMK00402) . 【捲取】注意！本單為直立式包裝。禁用STAGGER捲取送包裝！送RCL重處理例外。 (RMK00512) | 訂單:2504EFE024/002 CC2 <生產備註> 事項如下 . 此經銷商保證平均厚度在1/2厚度公差內，厚度量測NG時，如單位長度符合範圍，請放行 (RMK00402) . 【捲取】注意！本單為直立式包裝。禁用STAGGER捲取送包裝！送RCL重處理例外。 (RMK00512) | 訂單:2504EFE024/002 RCL <生產備註> 事項如下 . 【捲取】注意！本單為直立式包裝。禁用STAGGER捲取送包裝！送RCL重處理例外。 (RMK00512) | 訂單:2504EFE024/002 CCPK 無 <生產備註> 事項 | 訂單:2504EFE024/002 CGQC <品檢備註> 事項如下 . 鍍層 AZ150 (含) 以上 , 鋅花等級 C~E 目標D，避免鋅花晶界明顯後續造成烤漆點狀未塗漆。 (RMK00565) | 訂單:2504EFE024/002 CCQC <品檢備註> 事項如下 . 【捲取】注意！本單為直立式包裝。禁用STAGGER捲取送包裝！送RCL重處理例外。 (RMK00512) | 訂單:2504EFE024/002 TOL 無 <生產備註> 事項 |  | 訂單 2504EFE024/002 修改記錄如下: 20250319 14:40:06 (06023) 退火碼: >> S1, 用途碼: >> COA001, 背面標示: >> C852, 訂單背面顏色(五碼): >> BY316, 背面漆膜厚: >> NOM, 背面漆塗漆型式幾塗幾烤: >> 1, 鉻酸鹽: >> Z, 訂單厚度: >> 0.47, 訂單重: >> 50, 重量容許率(下限): >> 10, 重量容許率(上限): >> 10, 訂單寬度: >> 914, 鍍製方式: >> AC, 鋼捲內徑: >> 508, 鋼捲下限重: >> 2.5, 鋼捲上限重: >> 5, 壓花條件碼: >> -, 表面花紋: >> R, 綠色識別碼: >> -, 印刷輥號: >> -, 產品代碼: >> PPGL, 皮膜碼: >> -, 單位別: >> M, 油品種類: >> Z, 塗油量: >> Z, 包裝代碼: >> E0 , 保護膜碼: >> -, 客戶試片取樣型式: >> -, 調質碼: >> S, 套筒碼: >> N , 規格: >> A792MSSGR340, 製造標準: >> ASTM, 表面處理劑種類: >> Z, 表面處理劑塗佈量: >> Z, 伸長率測試: >> N, 硬度測試碼: >> N, 抗拉強度測試: >> N, 降伏強度測試: >> N, 厚度變異: >> 0, 訂單正面顏色(五碼): >> 1R180, 正面漆膜厚: >> 25, 正面漆塗漆型式幾塗幾烤: >> 2, 修邊碼: >> Y, 重量碼: >> AW, 鋼捲捲向: >> O, 鍍層碼: >> AZM150, | F:保證1/2 ASTM 厚度公差
PPGL | 2504EFE024/003 |  | 1. 製造標準為MS、ASTM或銷新加坡之訂單，若無技術指定優先用料，請優先使用國內料，勿使用ANFEN (OFP00406)-{.不符.} | 1. 製造標準為MS、ASTM或銷新加坡之訂單，若無技術指定優先用料，請優先使用國內料，勿使用ANFEN (OFP00406)-{.不符.} 2. 【提醒】！本單為直立式包裝，嚴禁鍍鋅或烤漆後以STAGGER捲取 (OFP00451)-{.不符.} 3. 此經銷商有簽訂1/2厚度公差保證(無厚度變異),請調整冷軋與鍍鋅厚度公差管制範圍. 保證 ASTM 厚度公差 (OFP00180)-{.不符.} | 訂單:2504EFE024/003 CPL <生產備註> 事項如下 . 除HGI/ HGL 訂單邊緣不噴油. 其餘皆側緣噴油 (RMK00285) | 訂單:2504EFE024/003 CR1 <生產備註> 事項如下 . 完軋寬度超出管制值上限≦2mm時,冷軋繼續生產並填寫品質異常通報單給鍍鋅線,以便調整張力與板溫 (RMK00278) . 此經銷商保證平均厚度在1/2厚度公差內，厚度量測NG時，如單位長度符合範圍，請放行 (RMK00402) | 訂單:2504EFE024/003 CR2 <生產備註> 事項如下 . 完軋寬度超出管制值上限≦2mm時,冷軋繼續生產並填寫品質異常通報單給鍍鋅線,以便調整張力與板溫 (RMK00278) . 此經銷商保證平均厚度在1/2厚度公差內，厚度量測NG時，如單位長度符合範圍，請放行 (RMK00402) | 訂單:2504EFE024/003 CG1 <生產備註> 事項如下 . 此經銷商保證平均厚度在1/2厚度公差內，厚度量測NG時，如單位長度符合範圍，請放行 (RMK00402) . 鍍層 AZ150 (含) 以上 , 鋅花等級 C~E 目標D，避免鋅花晶界明顯後續造成烤漆點狀未塗漆。 (RMK00565) | 訂單:2504EFE024/003 CG2 <生產備註> 事項如下 . 此經銷商保證平均厚度在1/2厚度公差內，厚度量測NG時，如單位長度符合範圍，請放行 (RMK00402) . 鍍層 AZ150 (含) 以上 , 鋅花等級 C~E 目標D，避免鋅花晶界明顯後續造成烤漆點狀未塗漆。 (RMK00565) | 訂單:2504EFE024/003 CC1 <生產備註> 事項如下 . 此經銷商保證平均厚度在1/2厚度公差內，厚度量測NG時，如單位長度符合範圍，請放行 (RMK00402) . 【捲取】注意！本單為直立式包裝。禁用STAGGER捲取送包裝！送RCL重處理例外。 (RMK00512) | 訂單:2504EFE024/003 CC2 <生產備註> 事項如下 . 此經銷商保證平均厚度在1/2厚度公差內，厚度量測NG時，如單位長度符合範圍，請放行 (RMK00402) . 【捲取】注意！本單為直立式包裝。禁用STAGGER捲取送包裝！送RCL重處理例外。 (RMK00512) | 訂單:2504EFE024/003 RCL <生產備註> 事項如下 . 【捲取】注意！本單為直立式包裝。禁用STAGGER捲取送包裝！送RCL重處理例外。 (RMK00512) | 訂單:2504EFE024/003 CCPK 無 <生產備註> 事項 | 訂單:2504EFE024/003 CGQC <品檢備註> 事項如下 . 鍍層 AZ150 (含) 以上 , 鋅花等級 C~E 目標D，避免鋅花晶界明顯後續造成烤漆點狀未塗漆。 (RMK00565) | 訂單:2504EFE024/003 CCQC <品檢備註> 事項如下 . 【捲取】注意！本單為直立式包裝。禁用STAGGER捲取送包裝！送RCL重處理例外。 (RMK00512) | 訂單:2504EFE024/003 TOL 無 <生產備註> 事項 |  | 訂單 2504EFE024/003 修改記錄如下: 20250319 14:40:08 (06023) 退火碼: >> S1, 用途碼: >> COA001, 背面標示: >> C852, 訂單背面顏色(五碼): >> BY316, 背面漆膜厚: >> NOM, 背面漆塗漆型式幾塗幾烤: >> 1, 鉻酸鹽: >> Z, 訂單厚度: >> 0.47, 訂單重: >> 50, 重量容許率(下限): >> 10, 重量容許率(上限): >> 10, 訂單寬度: >> 914, 鍍製方式: >> AC, 鋼捲內徑: >> 508, 鋼捲下限重: >> 2.5, 鋼捲上限重: >> 5, 壓花條件碼: >> -, 表面花紋: >> R, 綠色識別碼: >> -, 印刷輥號: >> -, 產品代碼: >> PPGL, 皮膜碼: >> -, 單位別: >> M, 油品種類: >> Z, 塗油量: >> Z, 包裝代碼: >> E0 , 保護膜碼: >> -, 客戶試片取樣型式: >> -, 調質碼: >> S, 套筒碼: >> N , 規格: >> A792MSSGR340, 製造標準: >> ASTM, 表面處理劑種類: >> Z, 表面處理劑塗佈量: >> Z, 伸長率測試: >> N, 硬度測試碼: >> N, 抗拉強度測試: >> N, 降伏強度測試: >> N, 厚度變異: >> 0, 訂單正面顏色(五碼): >> 1G730, 正面漆膜厚: >> 25, 正面漆塗漆型式幾塗幾烤: >> 2, 修邊碼: >> Y, 重量碼: >> AW, 鋼捲捲向: >> O, 鍍層碼: >> AZM150, | F:保證1/2 ASTM 厚度公差
PPGL | 2504EFE031/001 |  | 1. 製造標準為MS、ASTM或銷新加坡之訂單，若無技術指定優先用料，請優先使用國內料，勿使用ANFEN (OFP00406)-{.不符.} | 1. 製造標準為MS、ASTM或銷新加坡之訂單，若無技術指定優先用料，請優先使用國內料，勿使用ANFEN (OFP00406)-{.不符.} 2. 【提醒】！本單為直立式包裝，嚴禁鍍鋅或烤漆後以STAGGER捲取 (OFP00451)-{.不符.} 3. ※超耐候一系列用途要確認是否有英制公差需求，有英制公差需求時選配碼用ON027※ (OFP00680)-{.不符.} 4. 此經銷商有簽訂1/2厚度公差保證(無厚度變異),請調整冷軋與鍍鋅厚度公差管制範圍. 保證 ASTM 厚度公差 (OFP00180)-{.不符.} | 訂單:2504EFE031/001 CPL <生產備註> 事項如下 . 除HGI/ HGL 訂單邊緣不噴油. 其餘皆側緣噴油 (RMK00285) . 【美加訂單生產注意事項-CPL】1.客戶美加地區訂單實施修邊刀最大使用顆數上限(20顆) (RMK00717) . 【美加訂單生產注意事項-CPL】2.排程備註:注意修邊品質與毛邊 (RMK00717) . 【美加訂單生產注意事項-CPL】3.去毛邊輥的管制：兩側壓力均設定1.0 kg/cm2 (RMK00717) | 訂單:2504EFE031/001 CR1 <生產備註> 事項如下 . 此經銷商保證平均厚度在1/2厚度公差內，厚度量測NG時，如單位長度符合範圍，請放行 (RMK00402) . 此客戶有保證 全板形 急峻度 ≦ 0.7% ( ≦ 12 I-UNIT ) (RMK00583) . 【美加訂單生產注意事項-CR】1.兩側各加開一個spot cooling增加冷卻效果。 (RMK00717) . 【美加訂單生產注意事項-CR】2.發生毛邊時，請降速生產減輕毛邊程度，暫留討論後再處置。 (RMK00717) | 訂單:2504EFE031/001 CR2 <生產備註> 事項如下 . 此經銷商保證平均厚度在1/2厚度公差內，厚度量測NG時，如單位長度符合範圍，請放行 (RMK00402) . 此客戶有保證 全板形 急峻度 ≦ 0.7% ( ≦ 12 I-UNIT ) (RMK00583) . 【美加訂單生產注意事項-CR】1.兩側各加開一個spot cooling增加冷卻效果。 (RMK00717) . 【美加訂單生產注意事項-CR】2.發生毛邊時，請降速生產減輕毛邊程度，暫留討論後再處置。 (RMK00717) | 訂單:2504EFE031/001 CG1 <生產備註> 事項如下 . 鍍鋅表面不可有鋅痕、壓痕、凹陷、及刮傷 、應變痕等。 (RMK00054) . 此經銷商保證平均厚度在1/2厚度公差內，厚度量測NG時，如單位長度符合範圍，請放行 (RMK00402) . 鍍層 AZ150 (含) 以上 , 鋅花等級 C~E 目標D，避免鋅花晶界明顯後續造成烤漆點狀未塗漆。 (RMK00565) . 此客戶有保證 全板形 急峻度 ≦ 0.7% ( ≦ 12 I-UNIT ) (RMK00583) . 【美加訂單生產注意事項-CG1】副操確認完回控制室後，於生產排程鋼號旁簽名紀錄，以利後續追查(該排程生產完，排程單將保留)。 (RMK00717) . 【美加訂單生產注意事項-CG1】中央段副操每顆銲道出Pot時觀察銲道同時，確認Beaver Tail與鋼板接觸之Guide Roll羊毛氈狀況，並適時添加潤滑油(避免乾掉)。 (RMK00717) | 訂單:2504EFE031/001 CG2 <生產備註> 事項如下 . 鍍鋅表面不可有鋅痕、壓痕、凹陷、及刮傷 、應變痕等。 (RMK00054) . 此經銷商保證平均厚度在1/2厚度公差內，厚度量測NG時，如單位長度符合範圍，請放行 (RMK00402) . 鍍層 AZ150 (含) 以上 , 鋅花等級 C~E 目標D，避免鋅花晶界明顯後續造成烤漆點狀未塗漆。 (RMK00565) . 此客戶有保證 全板形 急峻度 ≦ 0.7% ( ≦ 12 I-UNIT ) (RMK00583) . 【美加訂單生產注意事項-CG2】1.使用SUB-NOZZLE (RMK00717) | 訂單:2504EFE031/001 CC1 <生產備註> 事項如下 . 【色差】色差放行標準為DE<= 2.0，只管制當批無明顯目視色差，不管制批差異。 (RMK-E_CHIN) . 正面面漆(20U)及正面總膜厚(25U)要求管制90%以上之膜厚,未達標準降級. (RMK00054) . 若背面面漆(20U)及背面總膜厚(25U)時要求管制90%以上之膜厚,未達標準降級 (RMK00054) . 面漆=18U(90%)~請購基準22U(110%),標準板總膜厚=5+20U(100%面漆). (RMK00054) . 30CM*全寬*留1塊給LAB及1塊給塗料商, (RMK00054) . 【色差】1.1.此客戶對面漆(非B開頭之色碼)目視色差要求較高,請依限度樣本進行目視色差管制★--->發生過訴賠 (RMK00248) . 【色差】1.2.若針對特殊顏色需特別管理時，請品檢忽略1.1.的規定以特別規定為主 (RMK00248) . 此經銷商保證平均厚度在1/2厚度公差內，厚度量測NG時，如單位長度符合範圍，請放行 (RMK00402) . 【捲取】注意！本單為直立式包裝。禁用STAGGER捲取送包裝！送RCL重處理例外。 (RMK00512) . 此客戶有保證 全板形 急峻度 ≦ 0.7% ( ≦ 12 I-UNIT ) (RMK00583) . 【美加訂單生產注意事項-CCP】1.請烤漆入口依照正背面漆鋼捲投向規定進行鋼捲投入。 (RMK00717) . 【美加訂單生產注意事項-CCP】2.烤漆入口依照鋼捲投向規定進行鋼捲投入。(CR1/CG1 CR2/CG2-->正向入料。CR1/CG2 CR2/CG1-->反向入料) (RMK00717) . 【美加訂單生產注意事項-CCP】3.此訂單背面漆一律採Nature塗裝，塗裝黏度設定40秒以上 (RMK00717) | 訂單:2504EFE031/001 CC2 <生產備註> 事項如下 . 【色差】色差放行標準為DE<= 2.0，只管制當批無明顯目視色差，不管制批差異。 (RMK-E_CHIN) . 正面面漆(20U)及正面總膜厚(25U)要求管制90%以上之膜厚,未達標準降級. (RMK00054) . 若背面面漆(20U)及背面總膜厚(25U)時要求管制90%以上之膜厚,未達標準降級 (RMK00054) . 面漆=18U(90%)~請購基準22U(110%),標準板總膜厚=5+20U(100%面漆). (RMK00054) . 30CM*全寬*留1塊給LAB及1塊給塗料商, (RMK00054) . 【色差】1.1.此客戶對面漆(非B開頭之色碼)目視色差要求較高,請依限度樣本進行目視色差管制★--->發生過訴賠 (RMK00248) . 【色差】1.2.若針對特殊顏色需特別管理時，請品檢忽略1.1.的規定以特別規定為主 (RMK00248) . 此經銷商保證平均厚度在1/2厚度公差內，厚度量測NG時，如單位長度符合範圍，請放行 (RMK00402) . 【捲取】注意！本單為直立式包裝。禁用STAGGER捲取送包裝！送RCL重處理例外。 (RMK00512) . 此客戶有保證 全板形 急峻度 ≦ 0.7% ( ≦ 12 I-UNIT ) (RMK00583) . 【美加訂單生產注意事項-CCP】1.請烤漆入口依照正背面漆鋼捲投向規定進行鋼捲投入。 (RMK00717) . 【美加訂單生產注意事項-CCP】2.烤漆入口依照鋼捲投向規定進行鋼捲投入。(CR1/CG1 CR2/CG2-->正向入料。CR1/CG2 CR2/CG1-->反向入料) (RMK00717) . 【美加訂單生產注意事項-CCP】3.此訂單背面漆一律採Nature塗裝，塗裝黏度設定40秒以上 (RMK00717) | 訂單:2504EFE031/001 RCL <生產備註> 事項如下 . 【捲取】注意！本單為直立式包裝。禁用STAGGER捲取送包裝！送RCL重處理例外。 (RMK00512) | 訂單:2504EFE031/001 CCPK 無 <生產備註> 事項 | 訂單:2504EFE031/001 CGQC <品檢備註> 事項如下 . 鍍層 AZ150 (含) 以上 , 鋅花等級 C~E 目標D，避免鋅花晶界明顯後續造成烤漆點狀未塗漆。 (RMK00565) | 訂單:2504EFE031/001 CCQC <品檢備註> 事項如下 . 【色差】色差放行標準為DE<= 2.0，只管制當批無明顯目視色差，不管制批差異。 (RMK-E_CHIN) . 【色差】1.1.此客戶對面漆(非B開頭之色碼)目視色差要求較高,請依限度樣本進行目視色差管制★--->發生過訴賠 (RMK00248) . 【色差】1.2.若針對特殊顏色需特別管理時，請品檢忽略1.1.的規定以特別規定為主 (RMK00248) . 【捲取】注意！本單為直立式包裝。禁用STAGGER捲取送包裝！送RCL重處理例外。 (RMK00512) | 訂單:2504EFE031/001 TOL 無 <生產備註> 事項 | 【色差】色差放行標準為DE<= 2.0，只管制當批無明顯目視色差，不管制批差異。^^/CC1/CC2/CCQC/ <<.E_CHIN 2025/03/17 14:48.>> | 訂單 2504EFE031/001 修改記錄如下: 20250312 09:00:26 (06023) 退火碼: >> H2, 用途碼: >> COG007, 背面標示: >> S000, 訂單背面顏色(五碼): >> BW73Z, 背面漆膜厚: >> NOM, 背面漆塗漆型式幾塗幾烤: >> 2, 鉻酸鹽: >> Z, 訂單厚度: >> 0.015, 訂單重: >> 40, 重量容許率(下限): >> 10, 重量容許率(上限): >> 10, 訂單寬度: >> 41, 鍍製方式: >> AC, 鋼捲內徑: >> 508, 鋼捲下限重: >> 3, 鋼捲上限重: >> 4.5, 壓花條件碼: >> -, 表面花紋: >> R, 綠色識別碼: >> -, 印刷輥號: >> -, 產品代碼: >> PPGL, 皮膜碼: >> -, 單位別: >> I, 油品種類: >> Z, 塗油量: >> Z, 包裝代碼: >> E0 , 保護膜碼: >> -, 客戶試片取樣型式: >> -, 調質碼: >> S, 套筒碼: >> P , 規格: >> A792SSGR80, 製造標準: >> ASTM, 表面處理劑種類: >> Z, 表面處理劑塗佈量: >> Z, 伸長率測試: >> N, 硬度測試碼: >> N, 抗拉強度測試: >> N, 降伏強度測試: >> N, 厚度變異: >> 0, 訂單正面顏色(五碼): >> SGT7Q, 正面漆膜厚: >> 25, 正面漆塗漆型式幾塗幾烤: >> 2, 修邊碼: >> Y, 重量碼: >> AW, 鋼捲捲向: >> O, 鍍層碼: >> AZ50, | F:保證1/2 ASTM 厚度公差
PPGL | 2504EFE031/002 |  | 1. 製造標準為MS、ASTM或銷新加坡之訂單，若無技術指定優先用料，請優先使用國內料，勿使用ANFEN (OFP00406)-{.不符.} | 1. 製造標準為MS、ASTM或銷新加坡之訂單，若無技術指定優先用料，請優先使用國內料，勿使用ANFEN (OFP00406)-{.不符.} 2. 【提醒】！本單為直立式包裝，嚴禁鍍鋅或烤漆後以STAGGER捲取 (OFP00451)-{.不符.} 3. ※超耐候一系列用途要確認是否有英制公差需求，有英制公差需求時選配碼用ON027※ (OFP00680)-{.不符.} 4. 此經銷商有簽訂1/2厚度公差保證(無厚度變異),請調整冷軋與鍍鋅厚度公差管制範圍. 保證 ASTM 厚度公差 (OFP00180)-{.不符.} | 訂單:2504EFE031/002 CPL <生產備註> 事項如下 . 除HGI/ HGL 訂單邊緣不噴油. 其餘皆側緣噴油 (RMK00285) . 【美加訂單生產注意事項-CPL】1.客戶美加地區訂單實施修邊刀最大使用顆數上限(20顆) (RMK00717) . 【美加訂單生產注意事項-CPL】2.排程備註:注意修邊品質與毛邊 (RMK00717) . 【美加訂單生產注意事項-CPL】3.去毛邊輥的管制：兩側壓力均設定1.0 kg/cm2 (RMK00717) | 訂單:2504EFE031/002 CR1 <生產備註> 事項如下 . 此經銷商保證平均厚度在1/2厚度公差內，厚度量測NG時，如單位長度符合範圍，請放行 (RMK00402) . 此客戶有保證 全板形 急峻度 ≦ 0.7% ( ≦ 12 I-UNIT ) (RMK00583) . 【美加訂單生產注意事項-CR】1.兩側各加開一個spot cooling增加冷卻效果。 (RMK00717) . 【美加訂單生產注意事項-CR】2.發生毛邊時，請降速生產減輕毛邊程度，暫留討論後再處置。 (RMK00717) | 訂單:2504EFE031/002 CR2 <生產備註> 事項如下 . 此經銷商保證平均厚度在1/2厚度公差內，厚度量測NG時，如單位長度符合範圍，請放行 (RMK00402) . 此客戶有保證 全板形 急峻度 ≦ 0.7% ( ≦ 12 I-UNIT ) (RMK00583) . 【美加訂單生產注意事項-CR】1.兩側各加開一個spot cooling增加冷卻效果。 (RMK00717) . 【美加訂單生產注意事項-CR】2.發生毛邊時，請降速生產減輕毛邊程度，暫留討論後再處置。 (RMK00717) | 訂單:2504EFE031/002 CG1 <生產備註> 事項如下 . 鍍鋅表面不可有鋅痕、壓痕、凹陷、及刮傷 、應變痕等。 (RMK00054) . 此經銷商保證平均厚度在1/2厚度公差內，厚度量測NG時，如單位長度符合範圍，請放行 (RMK00402) . 此客戶有保證 全板形 急峻度 ≦ 0.7% ( ≦ 12 I-UNIT ) (RMK00583) . 【美加訂單生產注意事項-CG1】副操確認完回控制室後，於生產排程鋼號旁簽名紀錄，以利後續追查(該排程生產完，排程單將保留)。 (RMK00717) . 【美加訂單生產注意事項-CG1】中央段副操每顆銲道出Pot時觀察銲道同時，確認Beaver Tail與鋼板接觸之Guide Roll羊毛氈狀況，並適時添加潤滑油(避免乾掉)。 (RMK00717) | 訂單:2504EFE031/002 CG2 <生產備註> 事項如下 . 鍍鋅表面不可有鋅痕、壓痕、凹陷、及刮傷 、應變痕等。 (RMK00054) . 此經銷商保證平均厚度在1/2厚度公差內，厚度量測NG時，如單位長度符合範圍，請放行 (RMK00402) . 此客戶有保證 全板形 急峻度 ≦ 0.7% ( ≦ 12 I-UNIT ) (RMK00583) . 【美加訂單生產注意事項-CG2】1.使用SUB-NOZZLE (RMK00717) | 訂單:2504EFE031/002 CC1 <生產備註> 事項如下 . 正面面漆(20U)及正面總膜厚(25U)要求管制90%以上之膜厚,未達標準降級. (RMK00054) . 若背面面漆(20U)及背面總膜厚(25U)時要求管制90%以上之膜厚,未達標準降級 (RMK00054) . 面漆=18U(90%)~請購基準22U(110%),標準板總膜厚=5+20U(100%面漆). (RMK00054) . 30CM*全寬*留1塊給LAB及1塊給塗料商, (RMK00054) . 【色差】1.1.此客戶對面漆(非B開頭之色碼)目視色差要求較高,請依限度樣本進行目視色差管制★--->發生過訴賠 (RMK00248) . 【色差】1.2.若針對特殊顏色需特別管理時，請品檢忽略1.1.的規定以特別規定為主 (RMK00248) . 此經銷商保證平均厚度在1/2厚度公差內，厚度量測NG時，如單位長度符合範圍，請放行 (RMK00402) . 【捲取】注意！本單為直立式包裝。禁用STAGGER捲取送包裝！送RCL重處理例外。 (RMK00512) . 此客戶有保證 全板形 急峻度 ≦ 0.7% ( ≦ 12 I-UNIT ) (RMK00583) . 【美加訂單生產注意事項-CCP】1.請烤漆入口依照正背面漆鋼捲投向規定進行鋼捲投入。 (RMK00717) . 【美加訂單生產注意事項-CCP】2.烤漆入口依照鋼捲投向規定進行鋼捲投入。(CR1/CG1 CR2/CG2-->正向入料。CR1/CG2 CR2/CG1-->反向入料) (RMK00717) . 【美加訂單生產注意事項-CCP】3.此訂單背面漆一律採Nature塗裝，塗裝黏度設定40秒以上 (RMK00717) | 訂單:2504EFE031/002 CC2 <生產備註> 事項如下 . 正面面漆(20U)及正面總膜厚(25U)要求管制90%以上之膜厚,未達標準降級. (RMK00054) . 若背面面漆(20U)及背面總膜厚(25U)時要求管制90%以上之膜厚,未達標準降級 (RMK00054) . 面漆=18U(90%)~請購基準22U(110%),標準板總膜厚=5+20U(100%面漆). (RMK00054) . 30CM*全寬*留1塊給LAB及1塊給塗料商, (RMK00054) . 【色差】1.1.此客戶對面漆(非B開頭之色碼)目視色差要求較高,請依限度樣本進行目視色差管制★--->發生過訴賠 (RMK00248) . 【色差】1.2.若針對特殊顏色需特別管理時，請品檢忽略1.1.的規定以特別規定為主 (RMK00248) . 此經銷商保證平均厚度在1/2厚度公差內，厚度量測NG時，如單位長度符合範圍，請放行 (RMK00402) . 【捲取】注意！本單為直立式包裝。禁用STAGGER捲取送包裝！送RCL重處理例外。 (RMK00512) . 此客戶有保證 全板形 急峻度 ≦ 0.7% ( ≦ 12 I-UNIT ) (RMK00583) . 【美加訂單生產注意事項-CCP】1.請烤漆入口依照正背面漆鋼捲投向規定進行鋼捲投入。 (RMK00717) . 【美加訂單生產注意事項-CCP】2.烤漆入口依照鋼捲投向規定進行鋼捲投入。(CR1/CG1 CR2/CG2-->正向入料。CR1/CG2 CR2/CG1-->反向入料) (RMK00717) . 【美加訂單生產注意事項-CCP】3.此訂單背面漆一律採Nature塗裝，塗裝黏度設定40秒以上 (RMK00717) | 訂單:2504EFE031/002 RCL <生產備註> 事項如下 . 【捲取】注意！本單為直立式包裝。禁用STAGGER捲取送包裝！送RCL重處理例外。 (RMK00512) | 訂單:2504EFE031/002 CCPK 無 <生產備註> 事項 | 訂單:2504EFE031/002 CGQC 無 <品檢備註> 事項 | 訂單:2504EFE031/002 CCQC <品檢備註> 事項如下 . 【色差】1.1.此客戶對面漆(非B開頭之色碼)目視色差要求較高,請依限度樣本進行目視色差管制★--->發生過訴賠 (RMK00248) . 【色差】1.2.若針對特殊顏色需特別管理時，請品檢忽略1.1.的規定以特別規定為主 (RMK00248) . 【捲取】注意！本單為直立式包裝。禁用STAGGER捲取送包裝！送RCL重處理例外。 (RMK00512) | 訂單:2504EFE031/002 TOL 無 <生產備註> 事項 |  | 訂單 2504EFE031/002 修改記錄如下: 20250312 09:00:29 (06023) 退火碼: >> S1, 用途碼: >> COG003, 背面標示: >> S000, 訂單背面顏色(五碼): >> BW73Z, 背面漆膜厚: >> NOM, 背面漆塗漆型式幾塗幾烤: >> 2, 鉻酸鹽: >> Z, 訂單厚度: >> 0.015, 訂單重: >> 40, 重量容許率(下限): >> 10, 重量容許率(上限): >> 10, 訂單寬度: >> 36, 鍍製方式: >> AC, 鋼捲內徑: >> 508, 鋼捲下限重: >> 3, 鋼捲上限重: >> 4.5, 壓花條件碼: >> -, 表面花紋: >> R, 綠色識別碼: >> -, 印刷輥號: >> -, 產品代碼: >> PPGL, 皮膜碼: >> -, 單位別: >> I, 油品種類: >> Z, 塗油量: >> Z, 包裝代碼: >> E0 , 保護膜碼: >> -, 客戶試片取樣型式: >> -, 調質碼: >> S, 套筒碼: >> P , 規格: >> A792SSGR33, 製造標準: >> ASTM, 表面處理劑種類: >> Z, 表面處理劑塗佈量: >> Z, 伸長率測試: >> N, 硬度測試碼: >> N, 抗拉強度測試: >> N, 降伏強度測試: >> N, 厚度變異: >> 0, 訂單正面顏色(五碼): >> SBH87, 正面漆膜厚: >> 25, 正面漆塗漆型式幾塗幾烤: >> 2, 修邊碼: >> Y, 重量碼: >> AW, 鋼捲捲向: >> O, 鍍層碼: >> AZ50, | F:保證1/2 ASTM 厚度公差
PPGL | 2504EFE031/003 |  | 1. 製造標準為MS、ASTM或銷新加坡之訂單，若無技術指定優先用料，請優先使用國內料，勿使用ANFEN (OFP00406)-{.不符.} | 1. 製造標準為MS、ASTM或銷新加坡之訂單，若無技術指定優先用料，請優先使用國內料，勿使用ANFEN (OFP00406)-{.不符.} 2. 【提醒】！本單為直立式包裝，嚴禁鍍鋅或烤漆後以STAGGER捲取 (OFP00451)-{.不符.} 3. ※超耐候一系列用途要確認是否有英制公差需求，有英制公差需求時選配碼用ON027※ (OFP00680)-{.不符.} 4. 此經銷商有簽訂1/2厚度公差保證(無厚度變異),請調整冷軋與鍍鋅厚度公差管制範圍. 保證 ASTM 厚度公差 (OFP00180)-{.不符.} | 訂單:2504EFE031/003 CPL <生產備註> 事項如下 . 除HGI/ HGL 訂單邊緣不噴油. 其餘皆側緣噴油 (RMK00285) . 【美加訂單生產注意事項-CPL】1.客戶美加地區訂單實施修邊刀最大使用顆數上限(20顆) (RMK00717) . 【美加訂單生產注意事項-CPL】2.排程備註:注意修邊品質與毛邊 (RMK00717) . 【美加訂單生產注意事項-CPL】3.去毛邊輥的管制：兩側壓力均設定1.0 kg/cm2 (RMK00717) | 訂單:2504EFE031/003 CR1 <生產備註> 事項如下 . 此經銷商保證平均厚度在1/2厚度公差內，厚度量測NG時，如單位長度符合範圍，請放行 (RMK00402) . 此客戶有保證 全板形 急峻度 ≦ 0.7% ( ≦ 12 I-UNIT ) (RMK00583) . 【美加訂單生產注意事項-CR】1.兩側各加開一個spot cooling增加冷卻效果。 (RMK00717) . 【美加訂單生產注意事項-CR】2.發生毛邊時，請降速生產減輕毛邊程度，暫留討論後再處置。 (RMK00717) | 訂單:2504EFE031/003 CR2 <生產備註> 事項如下 . 此經銷商保證平均厚度在1/2厚度公差內，厚度量測NG時，如單位長度符合範圍，請放行 (RMK00402) . 此客戶有保證 全板形 急峻度 ≦ 0.7% ( ≦ 12 I-UNIT ) (RMK00583) . 【美加訂單生產注意事項-CR】1.兩側各加開一個spot cooling增加冷卻效果。 (RMK00717) . 【美加訂單生產注意事項-CR】2.發生毛邊時，請降速生產減輕毛邊程度，暫留討論後再處置。 (RMK00717) | 訂單:2504EFE031/003 CG1 <生產備註> 事項如下 . 鍍鋅表面不可有鋅痕、壓痕、凹陷、及刮傷 、應變痕等。 (RMK00054) . 此經銷商保證平均厚度在1/2厚度公差內，厚度量測NG時，如單位長度符合範圍，請放行 (RMK00402) . 此客戶有保證 全板形 急峻度 ≦ 0.7% ( ≦ 12 I-UNIT ) (RMK00583) . 【美加訂單生產注意事項-CG1】副操確認完回控制室後，於生產排程鋼號旁簽名紀錄，以利後續追查(該排程生產完，排程單將保留)。 (RMK00717) . 【美加訂單生產注意事項-CG1】中央段副操每顆銲道出Pot時觀察銲道同時，確認Beaver Tail與鋼板接觸之Guide Roll羊毛氈狀況，並適時添加潤滑油(避免乾掉)。 (RMK00717) | 訂單:2504EFE031/003 CG2 <生產備註> 事項如下 . 鍍鋅表面不可有鋅痕、壓痕、凹陷、及刮傷 、應變痕等。 (RMK00054) . 此經銷商保證平均厚度在1/2厚度公差內，厚度量測NG時，如單位長度符合範圍，請放行 (RMK00402) . 此客戶有保證 全板形 急峻度 ≦ 0.7% ( ≦ 12 I-UNIT ) (RMK00583) . 【美加訂單生產注意事項-CG2】1.使用SUB-NOZZLE (RMK00717) | 訂單:2504EFE031/003 CC1 <生產備註> 事項如下 . 正面面漆(20U)及正面總膜厚(25U)要求管制90%以上之膜厚,未達標準降級. (RMK00054) . 若背面面漆(20U)及背面總膜厚(25U)時要求管制90%以上之膜厚,未達標準降級 (RMK00054) . 面漆=18U(90%)~請購基準22U(110%),標準板總膜厚=5+20U(100%面漆). (RMK00054) . 30CM*全寬*留1塊給LAB及1塊給塗料商, (RMK00054) . 【色差】1.1.此客戶對面漆(非B開頭之色碼)目視色差要求較高,請依限度樣本進行目視色差管制★--->發生過訴賠 (RMK00248) . 【色差】1.2.若針對特殊顏色需特別管理時，請品檢忽略1.1.的規定以特別規定為主 (RMK00248) . 此經銷商保證平均厚度在1/2厚度公差內，厚度量測NG時，如單位長度符合範圍，請放行 (RMK00402) . 【捲取】注意！本單為直立式包裝。禁用STAGGER捲取送包裝！送RCL重處理例外。 (RMK00512) . 此客戶有保證 全板形 急峻度 ≦ 0.7% ( ≦ 12 I-UNIT ) (RMK00583) . 【美加訂單生產注意事項-CCP】1.請烤漆入口依照正背面漆鋼捲投向規定進行鋼捲投入。 (RMK00717) . 【美加訂單生產注意事項-CCP】2.烤漆入口依照鋼捲投向規定進行鋼捲投入。(CR1/CG1 CR2/CG2-->正向入料。CR1/CG2 CR2/CG1-->反向入料) (RMK00717) . 【美加訂單生產注意事項-CCP】3.此訂單背面漆一律採Nature塗裝，塗裝黏度設定40秒以上 (RMK00717) | 訂單:2504EFE031/003 CC2 <生產備註> 事項如下 . 正面面漆(20U)及正面總膜厚(25U)要求管制90%以上之膜厚,未達標準降級. (RMK00054) . 若背面面漆(20U)及背面總膜厚(25U)時要求管制90%以上之膜厚,未達標準降級 (RMK00054) . 面漆=18U(90%)~請購基準22U(110%),標準板總膜厚=5+20U(100%面漆). (RMK00054) . 30CM*全寬*留1塊給LAB及1塊給塗料商, (RMK00054) . 【色差】1.1.此客戶對面漆(非B開頭之色碼)目視色差要求較高,請依限度樣本進行目視色差管制★--->發生過訴賠 (RMK00248) . 【色差】1.2.若針對特殊顏色需特別管理時，請品檢忽略1.1.的規定以特別規定為主 (RMK00248) . 此經銷商保證平均厚度在1/2厚度公差內，厚度量測NG時，如單位長度符合範圍，請放行 (RMK00402) . 【捲取】注意！本單為直立式包裝。禁用STAGGER捲取送包裝！送RCL重處理例外。 (RMK00512) . 此客戶有保證 全板形 急峻度 ≦ 0.7% ( ≦ 12 I-UNIT ) (RMK00583) . 【美加訂單生產注意事項-CCP】1.請烤漆入口依照正背面漆鋼捲投向規定進行鋼捲投入。 (RMK00717) . 【美加訂單生產注意事項-CCP】2.烤漆入口依照鋼捲投向規定進行鋼捲投入。(CR1/CG1 CR2/CG2-->正向入料。CR1/CG2 CR2/CG1-->反向入料) (RMK00717) . 【美加訂單生產注意事項-CCP】3.此訂單背面漆一律採Nature塗裝，塗裝黏度設定40秒以上 (RMK00717) | 訂單:2504EFE031/003 RCL <生產備註> 事項如下 . 【捲取】注意！本單為直立式包裝。禁用STAGGER捲取送包裝！送RCL重處理例外。 (RMK00512) | 訂單:2504EFE031/003 CCPK 無 <生產備註> 事項 | 訂單:2504EFE031/003 CGQC 無 <品檢備註> 事項 | 訂單:2504EFE031/003 CCQC <品檢備註> 事項如下 . 【色差】1.1.此客戶對面漆(非B開頭之色碼)目視色差要求較高,請依限度樣本進行目視色差管制★--->發生過訴賠 (RMK00248) . 【色差】1.2.若針對特殊顏色需特別管理時，請品檢忽略1.1.的規定以特別規定為主 (RMK00248) . 【捲取】注意！本單為直立式包裝。禁用STAGGER捲取送包裝！送RCL重處理例外。 (RMK00512) | 訂單:2504EFE031/003 TOL 無 <生產備註> 事項 |  | 訂單 2504EFE031/003 修改記錄如下: 20250312 09:00:33 (06023) 退火碼: >> S1, 用途碼: >> COG003, 背面標示: >> S000, 訂單背面顏色(五碼): >> BW73Z, 背面漆膜厚: >> NOM, 背面漆塗漆型式幾塗幾烤: >> 2, 鉻酸鹽: >> Z, 訂單厚度: >> 0.015, 訂單重: >> 40, 重量容許率(下限): >> 10, 重量容許率(上限): >> 10, 訂單寬度: >> 36, 鍍製方式: >> AC, 鋼捲內徑: >> 508, 鋼捲下限重: >> 3, 鋼捲上限重: >> 4.5, 壓花條件碼: >> -, 表面花紋: >> R, 綠色識別碼: >> -, 印刷輥號: >> -, 產品代碼: >> PPGL, 皮膜碼: >> -, 單位別: >> I, 油品種類: >> Z, 塗油量: >> Z, 包裝代碼: >> E0 , 保護膜碼: >> -, 客戶試片取樣型式: >> -, 調質碼: >> S, 套筒碼: >> P , 規格: >> A792SSGR33, 製造標準: >> ASTM, 表面處理劑種類: >> Z, 表面處理劑塗佈量: >> Z, 伸長率測試: >> N, 硬度測試碼: >> N, 抗拉強度測試: >> N, 降伏強度測試: >> N, 厚度變異: >> 0, 訂單正面顏色(五碼): >> SBH78, 正面漆膜厚: >> 25, 正面漆塗漆型式幾塗幾烤: >> 2, 修邊碼: >> Y, 重量碼: >> AW, 鋼捲捲向: >> O, 鍍層碼: >> AZ50, | F:保證1/2 ASTM 厚度公差
PPGL | 2504EFE031/004 |  | 1. 製造標準為MS、ASTM或銷新加坡之訂單，若無技術指定優先用料，請優先使用國內料，勿使用ANFEN (OFP00406)-{.不符.} | 1. 製造標準為MS、ASTM或銷新加坡之訂單，若無技術指定優先用料，請優先使用國內料，勿使用ANFEN (OFP00406)-{.不符.} 2. 【提醒】！本單為直立式包裝，嚴禁鍍鋅或烤漆後以STAGGER捲取 (OFP00451)-{.不符.} 3. ※超耐候一系列用途要確認是否有英制公差需求，有英制公差需求時選配碼用ON027※ (OFP00680)-{.不符.} 4. 此經銷商有簽訂1/2厚度公差保證(無厚度變異),請調整冷軋與鍍鋅厚度公差管制範圍. 保證 ASTM 厚度公差 (OFP00180)-{.不符.} | 訂單:2504EFE031/004 CPL <生產備註> 事項如下 . 除HGI/ HGL 訂單邊緣不噴油. 其餘皆側緣噴油 (RMK00285) . 【美加訂單生產注意事項-CPL】1.客戶美加地區訂單實施修邊刀最大使用顆數上限(20顆) (RMK00717) . 【美加訂單生產注意事項-CPL】2.排程備註:注意修邊品質與毛邊 (RMK00717) . 【美加訂單生產注意事項-CPL】3.去毛邊輥的管制：兩側壓力均設定1.0 kg/cm2 (RMK00717) | 訂單:2504EFE031/004 CR1 <生產備註> 事項如下 . 此經銷商保證平均厚度在1/2厚度公差內，厚度量測NG時，如單位長度符合範圍，請放行 (RMK00402) . 此客戶有保證 全板形 急峻度 ≦ 0.7% ( ≦ 12 I-UNIT ) (RMK00583) . 【美加訂單生產注意事項-CR】1.兩側各加開一個spot cooling增加冷卻效果。 (RMK00717) . 【美加訂單生產注意事項-CR】2.發生毛邊時，請降速生產減輕毛邊程度，暫留討論後再處置。 (RMK00717) | 訂單:2504EFE031/004 CR2 <生產備註> 事項如下 . 此經銷商保證平均厚度在1/2厚度公差內，厚度量測NG時，如單位長度符合範圍，請放行 (RMK00402) . 此客戶有保證 全板形 急峻度 ≦ 0.7% ( ≦ 12 I-UNIT ) (RMK00583) . 【美加訂單生產注意事項-CR】1.兩側各加開一個spot cooling增加冷卻效果。 (RMK00717) . 【美加訂單生產注意事項-CR】2.發生毛邊時，請降速生產減輕毛邊程度，暫留討論後再處置。 (RMK00717) | 訂單:2504EFE031/004 CG1 <生產備註> 事項如下 . 鍍鋅表面不可有鋅痕、壓痕、凹陷、及刮傷 、應變痕等。 (RMK00054) . 此經銷商保證平均厚度在1/2厚度公差內，厚度量測NG時，如單位長度符合範圍，請放行 (RMK00402) . 此客戶有保證 全板形 急峻度 ≦ 0.7% ( ≦ 12 I-UNIT ) (RMK00583) . 【美加訂單生產注意事項-CG1】副操確認完回控制室後，於生產排程鋼號旁簽名紀錄，以利後續追查(該排程生產完，排程單將保留)。 (RMK00717) . 【美加訂單生產注意事項-CG1】中央段副操每顆銲道出Pot時觀察銲道同時，確認Beaver Tail與鋼板接觸之Guide Roll羊毛氈狀況，並適時添加潤滑油(避免乾掉)。 (RMK00717) | 訂單:2504EFE031/004 CG2 <生產備註> 事項如下 . 鍍鋅表面不可有鋅痕、壓痕、凹陷、及刮傷 、應變痕等。 (RMK00054) . 此經銷商保證平均厚度在1/2厚度公差內，厚度量測NG時，如單位長度符合範圍，請放行 (RMK00402) . 此客戶有保證 全板形 急峻度 ≦ 0.7% ( ≦ 12 I-UNIT ) (RMK00583) . 【美加訂單生產注意事項-CG2】1.使用SUB-NOZZLE (RMK00717) | 訂單:2504EFE031/004 CC1 <生產備註> 事項如下 . 正面面漆(20U)及正面總膜厚(25U)要求管制90%以上之膜厚,未達標準降級. (RMK00054) . 若背面面漆(20U)及背面總膜厚(25U)時要求管制90%以上之膜厚,未達標準降級 (RMK00054) . 面漆=18U(90%)~請購基準22U(110%),標準板總膜厚=5+20U(100%面漆). (RMK00054) . 30CM*全寬*留1塊給LAB及1塊給塗料商, (RMK00054) . 【色差】1.1.此客戶對面漆(非B開頭之色碼)目視色差要求較高,請依限度樣本進行目視色差管制★--->發生過訴賠 (RMK00248) . 【色差】1.2.若針對特殊顏色需特別管理時，請品檢忽略1.1.的規定以特別規定為主 (RMK00248) . 此經銷商保證平均厚度在1/2厚度公差內，厚度量測NG時，如單位長度符合範圍，請放行 (RMK00402) . 【捲取】注意！本單為直立式包裝。禁用STAGGER捲取送包裝！送RCL重處理例外。 (RMK00512) . 【抽氣量】白色系在CC1生產時,FINISH抽氣量請設定250,如生產中發生色差b值異常升高,請股長再加大抽氣量因應 (RMK00560) . 此客戶有保證 全板形 急峻度 ≦ 0.7% ( ≦ 12 I-UNIT ) (RMK00583) . 【美加訂單生產注意事項-CCP】1.請烤漆入口依照正背面漆鋼捲投向規定進行鋼捲投入。 (RMK00717) . 【美加訂單生產注意事項-CCP】2.烤漆入口依照鋼捲投向規定進行鋼捲投入。(CR1/CG1 CR2/CG2-->正向入料。CR1/CG2 CR2/CG1-->反向入料) (RMK00717) . 【美加訂單生產注意事項-CCP】3.此訂單背面漆一律採Nature塗裝，塗裝黏度設定40秒以上 (RMK00717) | 訂單:2504EFE031/004 CC2 <生產備註> 事項如下 . 正面面漆(20U)及正面總膜厚(25U)要求管制90%以上之膜厚,未達標準降級. (RMK00054) . 若背面面漆(20U)及背面總膜厚(25U)時要求管制90%以上之膜厚,未達標準降級 (RMK00054) . 面漆=18U(90%)~請購基準22U(110%),標準板總膜厚=5+20U(100%面漆). (RMK00054) . 30CM*全寬*留1塊給LAB及1塊給塗料商, (RMK00054) . 【色差】1.1.此客戶對面漆(非B開頭之色碼)目視色差要求較高,請依限度樣本進行目視色差管制★--->發生過訴賠 (RMK00248) . 【色差】1.2.若針對特殊顏色需特別管理時，請品檢忽略1.1.的規定以特別規定為主 (RMK00248) . 此經銷商保證平均厚度在1/2厚度公差內，厚度量測NG時，如單位長度符合範圍，請放行 (RMK00402) . 【捲取】注意！本單為直立式包裝。禁用STAGGER捲取送包裝！送RCL重處理例外。 (RMK00512) . 【抽氣量】白色系在CC1生產時,FINISH抽氣量請設定250,如生產中發生色差b值異常升高,請股長再加大抽氣量因應 (RMK00560) . 此客戶有保證 全板形 急峻度 ≦ 0.7% ( ≦ 12 I-UNIT ) (RMK00583) . 【美加訂單生產注意事項-CCP】1.請烤漆入口依照正背面漆鋼捲投向規定進行鋼捲投入。 (RMK00717) . 【美加訂單生產注意事項-CCP】2.烤漆入口依照鋼捲投向規定進行鋼捲投入。(CR1/CG1 CR2/CG2-->正向入料。CR1/CG2 CR2/CG1-->反向入料) (RMK00717) . 【美加訂單生產注意事項-CCP】3.此訂單背面漆一律採Nature塗裝，塗裝黏度設定40秒以上 (RMK00717) | 訂單:2504EFE031/004 RCL <生產備註> 事項如下 . 【捲取】注意！本單為直立式包裝。禁用STAGGER捲取送包裝！送RCL重處理例外。 (RMK00512) | 訂單:2504EFE031/004 CCPK 無 <生產備註> 事項 | 訂單:2504EFE031/004 CGQC 無 <品檢備註> 事項 | 訂單:2504EFE031/004 CCQC <品檢備註> 事項如下 . 【色差】1.1.此客戶對面漆(非B開頭之色碼)目視色差要求較高,請依限度樣本進行目視色差管制★--->發生過訴賠 (RMK00248) . 【色差】1.2.若針對特殊顏色需特別管理時，請品檢忽略1.1.的規定以特別規定為主 (RMK00248) . 【捲取】注意！本單為直立式包裝。禁用STAGGER捲取送包裝！送RCL重處理例外。 (RMK00512) | 訂單:2504EFE031/004 TOL 無 <生產備註> 事項 |  | 訂單 2504EFE031/004 修改記錄如下: 20250312 09:00:36 (06023) 退火碼: >> S1, 用途碼: >> COG003, 背面標示: >> S000, 訂單背面顏色(五碼): >> BW73Z, 背面漆膜厚: >> NOM, 背面漆塗漆型式幾塗幾烤: >> 2, 鉻酸鹽: >> Z, 訂單厚度: >> 0.015, 訂單重: >> 40, 重量容許率(下限): >> 10, 重量容許率(上限): >> 10, 訂單寬度: >> 36, 鍍製方式: >> AC, 鋼捲內徑: >> 508, 鋼捲下限重: >> 3, 鋼捲上限重: >> 4.5, 壓花條件碼: >> -, 表面花紋: >> R, 綠色識別碼: >> -, 印刷輥號: >> -, 產品代碼: >> PPGL, 皮膜碼: >> -, 單位別: >> I, 油品種類: >> Z, 塗油量: >> Z, 包裝代碼: >> E0 , 保護膜碼: >> -, 客戶試片取樣型式: >> -, 調質碼: >> S, 套筒碼: >> P , 規格: >> A792SSGR33, 製造標準: >> ASTM, 表面處理劑種類: >> Z, 表面處理劑塗佈量: >> Z, 伸長率測試: >> N, 硬度測試碼: >> N, 抗拉強度測試: >> N, 降伏強度測試: >> N, 厚度變異: >> 0, 訂單正面顏色(五碼): >> SWH68, 正面漆膜厚: >> 25, 正面漆塗漆型式幾塗幾烤: >> 2, 修邊碼: >> Y, 重量碼: >> AW, 鋼捲捲向: >> O, 鍍層碼: >> AZ50, | F:保證1/2 ASTM 厚度公差
PPGL | 2504EFE031/005 |  | 1. 製造標準為MS、ASTM或銷新加坡之訂單，若無技術指定優先用料，請優先使用國內料，勿使用ANFEN (OFP00406)-{.不符.} | 1. 製造標準為MS、ASTM或銷新加坡之訂單，若無技術指定優先用料，請優先使用國內料，勿使用ANFEN (OFP00406)-{.不符.} 2. 【提醒】！本單為直立式包裝，嚴禁鍍鋅或烤漆後以STAGGER捲取 (OFP00451)-{.不符.} 3. ※超耐候一系列用途要確認是否有英制公差需求，有英制公差需求時選配碼用ON027※ (OFP00680)-{.不符.} 4. 此經銷商有簽訂1/2厚度公差保證(無厚度變異),請調整冷軋與鍍鋅厚度公差管制範圍. 保證 ASTM 厚度公差 (OFP00180)-{.不符.} | 訂單:2504EFE031/005 CPL <生產備註> 事項如下 . 除HGI/ HGL 訂單邊緣不噴油. 其餘皆側緣噴油 (RMK00285) . 【美加訂單生產注意事項-CPL】1.客戶美加地區訂單實施修邊刀最大使用顆數上限(20顆) (RMK00717) . 【美加訂單生產注意事項-CPL】2.排程備註:注意修邊品質與毛邊 (RMK00717) . 【美加訂單生產注意事項-CPL】3.去毛邊輥的管制：兩側壓力均設定1.0 kg/cm2 (RMK00717) | 訂單:2504EFE031/005 CR1 <生產備註> 事項如下 . 此經銷商保證平均厚度在1/2厚度公差內，厚度量測NG時，如單位長度符合範圍，請放行 (RMK00402) . 此客戶有保證 全板形 急峻度 ≦ 0.7% ( ≦ 12 I-UNIT ) (RMK00583) . 【美加訂單生產注意事項-CR】1.兩側各加開一個spot cooling增加冷卻效果。 (RMK00717) . 【美加訂單生產注意事項-CR】2.發生毛邊時，請降速生產減輕毛邊程度，暫留討論後再處置。 (RMK00717) | 訂單:2504EFE031/005 CR2 <生產備註> 事項如下 . 此經銷商保證平均厚度在1/2厚度公差內，厚度量測NG時，如單位長度符合範圍，請放行 (RMK00402) . 此客戶有保證 全板形 急峻度 ≦ 0.7% ( ≦ 12 I-UNIT ) (RMK00583) . 【美加訂單生產注意事項-CR】1.兩側各加開一個spot cooling增加冷卻效果。 (RMK00717) . 【美加訂單生產注意事項-CR】2.發生毛邊時，請降速生產減輕毛邊程度，暫留討論後再處置。 (RMK00717) | 訂單:2504EFE031/005 CG1 <生產備註> 事項如下 . 鍍鋅表面不可有鋅痕、壓痕、凹陷、及刮傷 、應變痕等。 (RMK00054) . 此經銷商保證平均厚度在1/2厚度公差內，厚度量測NG時，如單位長度符合範圍，請放行 (RMK00402) . 此客戶有保證 全板形 急峻度 ≦ 0.7% ( ≦ 12 I-UNIT ) (RMK00583) . 【美加訂單生產注意事項-CG1】副操確認完回控制室後，於生產排程鋼號旁簽名紀錄，以利後續追查(該排程生產完，排程單將保留)。 (RMK00717) . 【美加訂單生產注意事項-CG1】中央段副操每顆銲道出Pot時觀察銲道同時，確認Beaver Tail與鋼板接觸之Guide Roll羊毛氈狀況，並適時添加潤滑油(避免乾掉)。 (RMK00717) | 訂單:2504EFE031/005 CG2 <生產備註> 事項如下 . 鍍鋅表面不可有鋅痕、壓痕、凹陷、及刮傷 、應變痕等。 (RMK00054) . 此經銷商保證平均厚度在1/2厚度公差內，厚度量測NG時，如單位長度符合範圍，請放行 (RMK00402) . 此客戶有保證 全板形 急峻度 ≦ 0.7% ( ≦ 12 I-UNIT ) (RMK00583) . 【美加訂單生產注意事項-CG2】1.使用SUB-NOZZLE (RMK00717) | 訂單:2504EFE031/005 CC1 <生產備註> 事項如下 . 正面面漆(20U)及正面總膜厚(25U)要求管制90%以上之膜厚,未達標準降級. (RMK00054) . 若背面面漆(20U)及背面總膜厚(25U)時要求管制90%以上之膜厚,未達標準降級 (RMK00054) . 面漆=18U(90%)~請購基準22U(110%),標準板總膜厚=5+20U(100%面漆). (RMK00054) . 30CM*全寬*留1塊給LAB及1塊給塗料商, (RMK00054) . 【色差】1.1.此客戶對面漆(非B開頭之色碼)目視色差要求較高,請依限度樣本進行目視色差管制★--->發生過訴賠 (RMK00248) . 【色差】1.2.若針對特殊顏色需特別管理時，請品檢忽略1.1.的規定以特別規定為主 (RMK00248) . 此經銷商保證平均厚度在1/2厚度公差內，厚度量測NG時，如單位長度符合範圍，請放行 (RMK00402) . 【捲取】注意！本單為直立式包裝。禁用STAGGER捲取送包裝！送RCL重處理例外。 (RMK00512) . 此客戶有保證 全板形 急峻度 ≦ 0.7% ( ≦ 12 I-UNIT ) (RMK00583) . 【水痕】因TOP 為YCP 近似深黑色水痕可能嚴重，因此指定CC1生產注意W/Q 使用純水與水量控制 (RMK00588) . 【美加訂單生產注意事項-CCP】1.請烤漆入口依照正背面漆鋼捲投向規定進行鋼捲投入。 (RMK00717) . 【美加訂單生產注意事項-CCP】2.烤漆入口依照鋼捲投向規定進行鋼捲投入。(CR1/CG1 CR2/CG2-->正向入料。CR1/CG2 CR2/CG1-->反向入料) (RMK00717) . 【美加訂單生產注意事項-CCP】3.此訂單背面漆一律採Nature塗裝，塗裝黏度設定40秒以上 (RMK00717) | 訂單:2504EFE031/005 CC2 <生產備註> 事項如下 . 正面面漆(20U)及正面總膜厚(25U)要求管制90%以上之膜厚,未達標準降級. (RMK00054) . 若背面面漆(20U)及背面總膜厚(25U)時要求管制90%以上之膜厚,未達標準降級 (RMK00054) . 面漆=18U(90%)~請購基準22U(110%),標準板總膜厚=5+20U(100%面漆). (RMK00054) . 30CM*全寬*留1塊給LAB及1塊給塗料商, (RMK00054) . 【色差】1.1.此客戶對面漆(非B開頭之色碼)目視色差要求較高,請依限度樣本進行目視色差管制★--->發生過訴賠 (RMK00248) . 【色差】1.2.若針對特殊顏色需特別管理時，請品檢忽略1.1.的規定以特別規定為主 (RMK00248) . 此經銷商保證平均厚度在1/2厚度公差內，厚度量測NG時，如單位長度符合範圍，請放行 (RMK00402) . 【捲取】注意！本單為直立式包裝。禁用STAGGER捲取送包裝！送RCL重處理例外。 (RMK00512) . 此客戶有保證 全板形 急峻度 ≦ 0.7% ( ≦ 12 I-UNIT ) (RMK00583) . 【水痕】因TOP 為YCP 近似深黑色水痕可能嚴重，因此指定CC1生產注意W/Q 使用純水與水量控制 (RMK00588) . 【美加訂單生產注意事項-CCP】1.請烤漆入口依照正背面漆鋼捲投向規定進行鋼捲投入。 (RMK00717) . 【美加訂單生產注意事項-CCP】2.烤漆入口依照鋼捲投向規定進行鋼捲投入。(CR1/CG1 CR2/CG2-->正向入料。CR1/CG2 CR2/CG1-->反向入料) (RMK00717) . 【美加訂單生產注意事項-CCP】3.此訂單背面漆一律採Nature塗裝，塗裝黏度設定40秒以上 (RMK00717) | 訂單:2504EFE031/005 RCL <生產備註> 事項如下 . 【捲取】注意！本單為直立式包裝。禁用STAGGER捲取送包裝！送RCL重處理例外。 (RMK00512) | 訂單:2504EFE031/005 CCPK 無 <生產備註> 事項 | 訂單:2504EFE031/005 CGQC 無 <品檢備註> 事項 | 訂單:2504EFE031/005 CCQC <品檢備註> 事項如下 . 【色差】1.1.此客戶對面漆(非B開頭之色碼)目視色差要求較高,請依限度樣本進行目視色差管制★--->發生過訴賠 (RMK00248) . 【色差】1.2.若針對特殊顏色需特別管理時，請品檢忽略1.1.的規定以特別規定為主 (RMK00248) . 【捲取】注意！本單為直立式包裝。禁用STAGGER捲取送包裝！送RCL重處理例外。 (RMK00512) . 【水痕】因TOP 為YCP 近似深黑色水痕可能嚴重，因此指定CC1生產注意W/Q 使用純水與水量控制 (RMK00588) | 訂單:2504EFE031/005 TOL 無 <生產備註> 事項 |  | 訂單 2504EFE031/005 修改記錄如下: 20250312 09:00:39 (06023) 退火碼: >> S1, 用途碼: >> COG007, 背面標示: >> S000, 訂單背面顏色(五碼): >> BW73Z, 背面漆膜厚: >> NOM, 背面漆塗漆型式幾塗幾烤: >> 2, 鉻酸鹽: >> Z, 訂單厚度: >> 0.015, 訂單重: >> 40, 重量容許率(下限): >> 10, 重量容許率(上限): >> 10, 訂單寬度: >> 36, 鍍製方式: >> AC, 鋼捲內徑: >> 508, 鋼捲下限重: >> 3, 鋼捲上限重: >> 4.5, 壓花條件碼: >> -, 表面花紋: >> R, 綠色識別碼: >> -, 印刷輥號: >> -, 產品代碼: >> PPGL, 皮膜碼: >> -, 單位別: >> I, 油品種類: >> Z, 塗油量: >> Z, 包裝代碼: >> E0 , 保護膜碼: >> -, 客戶試片取樣型式: >> -, 調質碼: >> S, 套筒碼: >> P , 規格: >> A792SSGR33, 製造標準: >> ASTM, 表面處理劑種類: >> Z, 表面處理劑塗佈量: >> Z, 伸長率測試: >> N, 硬度測試碼: >> N, 抗拉強度測試: >> N, 降伏強度測試: >> N, 厚度變異: >> 0, 訂單正面顏色(五碼): >> SYT9P, 正面漆膜厚: >> 25, 正面漆塗漆型式幾塗幾烤: >> 2, 修邊碼: >> Y, 重量碼: >> AW, 鋼捲捲向: >> O, 鍍層碼: >> AZ50, | F:保證1/2 ASTM 厚度公差
PPGL | 2504EFE031/006 |  | 1. 製造標準為MS、ASTM或銷新加坡之訂單，若無技術指定優先用料，請優先使用國內料，勿使用ANFEN (OFP00406)-{.不符.} | 1. 製造標準為MS、ASTM或銷新加坡之訂單，若無技術指定優先用料，請優先使用國內料，勿使用ANFEN (OFP00406)-{.不符.} 2. 【提醒】！本單為直立式包裝，嚴禁鍍鋅或烤漆後以STAGGER捲取 (OFP00451)-{.不符.} 3. ※超耐候一系列用途要確認是否有英制公差需求，有英制公差需求時選配碼用ON027※ (OFP00680)-{.不符.} 4. 此經銷商有簽訂1/2厚度公差保證(無厚度變異),請調整冷軋與鍍鋅厚度公差管制範圍. 保證 ASTM 厚度公差 (OFP00180)-{.不符.} | 訂單:2504EFE031/006 CPL <生產備註> 事項如下 . 除HGI/ HGL 訂單邊緣不噴油. 其餘皆側緣噴油 (RMK00285) . 【美加訂單生產注意事項-CPL】1.客戶美加地區訂單實施修邊刀最大使用顆數上限(20顆) (RMK00717) . 【美加訂單生產注意事項-CPL】2.排程備註:注意修邊品質與毛邊 (RMK00717) . 【美加訂單生產注意事項-CPL】3.去毛邊輥的管制：兩側壓力均設定1.0 kg/cm2 (RMK00717) | 訂單:2504EFE031/006 CR1 <生產備註> 事項如下 . 此經銷商保證平均厚度在1/2厚度公差內，厚度量測NG時，如單位長度符合範圍，請放行 (RMK00402) . 此客戶有保證 全板形 急峻度 ≦ 0.7% ( ≦ 12 I-UNIT ) (RMK00583) . 【美加訂單生產注意事項-CR】1.兩側各加開一個spot cooling增加冷卻效果。 (RMK00717) . 【美加訂單生產注意事項-CR】2.發生毛邊時，請降速生產減輕毛邊程度，暫留討論後再處置。 (RMK00717) | 訂單:2504EFE031/006 CR2 <生產備註> 事項如下 . 此經銷商保證平均厚度在1/2厚度公差內，厚度量測NG時，如單位長度符合範圍，請放行 (RMK00402) . 此客戶有保證 全板形 急峻度 ≦ 0.7% ( ≦ 12 I-UNIT ) (RMK00583) . 【美加訂單生產注意事項-CR】1.兩側各加開一個spot cooling增加冷卻效果。 (RMK00717) . 【美加訂單生產注意事項-CR】2.發生毛邊時，請降速生產減輕毛邊程度，暫留討論後再處置。 (RMK00717) | 訂單:2504EFE031/006 CG1 <生產備註> 事項如下 . 鍍鋅表面不可有鋅痕、壓痕、凹陷、及刮傷 、應變痕等。 (RMK00054) . 此經銷商保證平均厚度在1/2厚度公差內，厚度量測NG時，如單位長度符合範圍，請放行 (RMK00402) . 此客戶有保證 全板形 急峻度 ≦ 0.7% ( ≦ 12 I-UNIT ) (RMK00583) . 【美加訂單生產注意事項-CG1】副操確認完回控制室後，於生產排程鋼號旁簽名紀錄，以利後續追查(該排程生產完，排程單將保留)。 (RMK00717) . 【美加訂單生產注意事項-CG1】中央段副操每顆銲道出Pot時觀察銲道同時，確認Beaver Tail與鋼板接觸之Guide Roll羊毛氈狀況，並適時添加潤滑油(避免乾掉)。 (RMK00717) | 訂單:2504EFE031/006 CG2 <生產備註> 事項如下 . 鍍鋅表面不可有鋅痕、壓痕、凹陷、及刮傷 、應變痕等。 (RMK00054) . 此經銷商保證平均厚度在1/2厚度公差內，厚度量測NG時，如單位長度符合範圍，請放行 (RMK00402) . 此客戶有保證 全板形 急峻度 ≦ 0.7% ( ≦ 12 I-UNIT ) (RMK00583) . 【美加訂單生產注意事項-CG2】1.使用SUB-NOZZLE (RMK00717) | 訂單:2504EFE031/006 CC1 <生產備註> 事項如下 . 正面面漆(20U)及正面總膜厚(25U)要求管制90%以上之膜厚,未達標準降級. (RMK00054) . 若背面面漆(20U)及背面總膜厚(25U)時要求管制90%以上之膜厚,未達標準降級 (RMK00054) . 面漆=18U(90%)~請購基準22U(110%),標準板總膜厚=5+20U(100%面漆). (RMK00054) . 30CM*全寬*留1塊給LAB及1塊給塗料商, (RMK00054) . 【色差】1.1.此客戶對面漆(非B開頭之色碼)目視色差要求較高,請依限度樣本進行目視色差管制★--->發生過訴賠 (RMK00248) . 【色差】1.2.若針對特殊顏色需特別管理時，請品檢忽略1.1.的規定以特別規定為主 (RMK00248) . 此經銷商保證平均厚度在1/2厚度公差內，厚度量測NG時，如單位長度符合範圍，請放行 (RMK00402) . 【捲取】注意！本單為直立式包裝。禁用STAGGER捲取送包裝！送RCL重處理例外。 (RMK00512) . 此客戶有保證 全板形 急峻度 ≦ 0.7% ( ≦ 12 I-UNIT ) (RMK00583) . 【美加訂單生產注意事項-CCP】1.請烤漆入口依照正背面漆鋼捲投向規定進行鋼捲投入。 (RMK00717) . 【美加訂單生產注意事項-CCP】2.烤漆入口依照鋼捲投向規定進行鋼捲投入。(CR1/CG1 CR2/CG2-->正向入料。CR1/CG2 CR2/CG1-->反向入料) (RMK00717) . 【美加訂單生產注意事項-CCP】3.此訂單背面漆一律採Nature塗裝，塗裝黏度設定40秒以上 (RMK00717) | 訂單:2504EFE031/006 CC2 <生產備註> 事項如下 . 正面面漆(20U)及正面總膜厚(25U)要求管制90%以上之膜厚,未達標準降級. (RMK00054) . 若背面面漆(20U)及背面總膜厚(25U)時要求管制90%以上之膜厚,未達標準降級 (RMK00054) . 面漆=18U(90%)~請購基準22U(110%),標準板總膜厚=5+20U(100%面漆). (RMK00054) . 30CM*全寬*留1塊給LAB及1塊給塗料商, (RMK00054) . 【色差】1.1.此客戶對面漆(非B開頭之色碼)目視色差要求較高,請依限度樣本進行目視色差管制★--->發生過訴賠 (RMK00248) . 【色差】1.2.若針對特殊顏色需特別管理時，請品檢忽略1.1.的規定以特別規定為主 (RMK00248) . 此經銷商保證平均厚度在1/2厚度公差內，厚度量測NG時，如單位長度符合範圍，請放行 (RMK00402) . 【捲取】注意！本單為直立式包裝。禁用STAGGER捲取送包裝！送RCL重處理例外。 (RMK00512) . 此客戶有保證 全板形 急峻度 ≦ 0.7% ( ≦ 12 I-UNIT ) (RMK00583) . 【美加訂單生產注意事項-CCP】1.請烤漆入口依照正背面漆鋼捲投向規定進行鋼捲投入。 (RMK00717) . 【美加訂單生產注意事項-CCP】2.烤漆入口依照鋼捲投向規定進行鋼捲投入。(CR1/CG1 CR2/CG2-->正向入料。CR1/CG2 CR2/CG1-->反向入料) (RMK00717) . 【美加訂單生產注意事項-CCP】3.此訂單背面漆一律採Nature塗裝，塗裝黏度設定40秒以上 (RMK00717) | 訂單:2504EFE031/006 RCL <生產備註> 事項如下 . 【捲取】注意！本單為直立式包裝。禁用STAGGER捲取送包裝！送RCL重處理例外。 (RMK00512) | 訂單:2504EFE031/006 CCPK 無 <生產備註> 事項 | 訂單:2504EFE031/006 CGQC 無 <品檢備註> 事項 | 訂單:2504EFE031/006 CCQC <品檢備註> 事項如下 . 【色差】1.1.此客戶對面漆(非B開頭之色碼)目視色差要求較高,請依限度樣本進行目視色差管制★--->發生過訴賠 (RMK00248) . 【色差】1.2.若針對特殊顏色需特別管理時，請品檢忽略1.1.的規定以特別規定為主 (RMK00248) . 【捲取】注意！本單為直立式包裝。禁用STAGGER捲取送包裝！送RCL重處理例外。 (RMK00512) | 訂單:2504EFE031/006 TOL 無 <生產備註> 事項 |  | 訂單 2504EFE031/006 修改記錄如下: 20250312 09:00:43 (06023) 退火碼: >> S1, 用途碼: >> COG003, 背面標示: >> S000, 訂單背面顏色(五碼): >> BW73Z, 背面漆膜厚: >> NOM, 背面漆塗漆型式幾塗幾烤: >> 2, 鉻酸鹽: >> Z, 訂單厚度: >> 0.015, 訂單重: >> 20, 重量容許率(下限): >> 10, 重量容許率(上限): >> 10, 訂單寬度: >> 36, 鍍製方式: >> AC, 鋼捲內徑: >> 508, 鋼捲下限重: >> 3, 鋼捲上限重: >> 4.5, 壓花條件碼: >> -, 表面花紋: >> R, 綠色識別碼: >> -, 印刷輥號: >> -, 產品代碼: >> PPGL, 皮膜碼: >> -, 單位別: >> I, 油品種類: >> Z, 塗油量: >> Z, 包裝代碼: >> E0 , 保護膜碼: >> -, 客戶試片取樣型式: >> -, 調質碼: >> S, 套筒碼: >> P , 規格: >> A792SSGR33, 製造標準: >> ASTM, 表面處理劑種類: >> Z, 表面處理劑塗佈量: >> Z, 伸長率測試: >> N, 硬度測試碼: >> N, 抗拉強度測試: >> N, 降伏強度測試: >> N, 厚度變異: >> 0, 訂單正面顏色(五碼): >> SLH46, 正面漆膜厚: >> 25, 正面漆塗漆型式幾塗幾烤: >> 2, 修邊碼: >> Y, 重量碼: >> AW, 鋼捲捲向: >> O, 鍍層碼: >> AZ50, | F:保證1/2 ASTM 厚度公差
PPGL | 2504EFE031/007 |  | 1. 製造標準為MS、ASTM或銷新加坡之訂單，若無技術指定優先用料，請優先使用國內料，勿使用ANFEN (OFP00406)-{.不符.} | 1. 製造標準為MS、ASTM或銷新加坡之訂單，若無技術指定優先用料，請優先使用國內料，勿使用ANFEN (OFP00406)-{.不符.} 2. 【提醒】！本單為直立式包裝，嚴禁鍍鋅或烤漆後以STAGGER捲取 (OFP00451)-{.不符.} 3. ※超耐候一系列用途要確認是否有英制公差需求，有英制公差需求時選配碼用ON027※ (OFP00680)-{.不符.} 4. 此經銷商有簽訂1/2厚度公差保證(無厚度變異),請調整冷軋與鍍鋅厚度公差管制範圍. 保證 ASTM 厚度公差 (OFP00180)-{.不符.} | 訂單:2504EFE031/007 CPL <生產備註> 事項如下 . 除HGI/ HGL 訂單邊緣不噴油. 其餘皆側緣噴油 (RMK00285) . 【美加訂單生產注意事項-CPL】1.客戶美加地區訂單實施修邊刀最大使用顆數上限(20顆) (RMK00717) . 【美加訂單生產注意事項-CPL】2.排程備註:注意修邊品質與毛邊 (RMK00717) . 【美加訂單生產注意事項-CPL】3.去毛邊輥的管制：兩側壓力均設定1.0 kg/cm2 (RMK00717) | 訂單:2504EFE031/007 CR1 <生產備註> 事項如下 . 此經銷商保證平均厚度在1/2厚度公差內，厚度量測NG時，如單位長度符合範圍，請放行 (RMK00402) . 此客戶有保證 全板形 急峻度 ≦ 0.7% ( ≦ 12 I-UNIT ) (RMK00583) . 【美加訂單生產注意事項-CR】1.兩側各加開一個spot cooling增加冷卻效果。 (RMK00717) . 【美加訂單生產注意事項-CR】2.發生毛邊時，請降速生產減輕毛邊程度，暫留討論後再處置。 (RMK00717) | 訂單:2504EFE031/007 CR2 <生產備註> 事項如下 . 此經銷商保證平均厚度在1/2厚度公差內，厚度量測NG時，如單位長度符合範圍，請放行 (RMK00402) . 此客戶有保證 全板形 急峻度 ≦ 0.7% ( ≦ 12 I-UNIT ) (RMK00583) . 【美加訂單生產注意事項-CR】1.兩側各加開一個spot cooling增加冷卻效果。 (RMK00717) . 【美加訂單生產注意事項-CR】2.發生毛邊時，請降速生產減輕毛邊程度，暫留討論後再處置。 (RMK00717) | 訂單:2504EFE031/007 CG1 <生產備註> 事項如下 . 鍍鋅表面不可有鋅痕、壓痕、凹陷、及刮傷 、應變痕等。 (RMK00054) . 此經銷商保證平均厚度在1/2厚度公差內，厚度量測NG時，如單位長度符合範圍，請放行 (RMK00402) . 此客戶有保證 全板形 急峻度 ≦ 0.7% ( ≦ 12 I-UNIT ) (RMK00583) . 【美加訂單生產注意事項-CG1】副操確認完回控制室後，於生產排程鋼號旁簽名紀錄，以利後續追查(該排程生產完，排程單將保留)。 (RMK00717) . 【美加訂單生產注意事項-CG1】中央段副操每顆銲道出Pot時觀察銲道同時，確認Beaver Tail與鋼板接觸之Guide Roll羊毛氈狀況，並適時添加潤滑油(避免乾掉)。 (RMK00717) | 訂單:2504EFE031/007 CG2 <生產備註> 事項如下 . 鍍鋅表面不可有鋅痕、壓痕、凹陷、及刮傷 、應變痕等。 (RMK00054) . 此經銷商保證平均厚度在1/2厚度公差內，厚度量測NG時，如單位長度符合範圍，請放行 (RMK00402) . 此客戶有保證 全板形 急峻度 ≦ 0.7% ( ≦ 12 I-UNIT ) (RMK00583) . 【美加訂單生產注意事項-CG2】1.使用SUB-NOZZLE (RMK00717) | 訂單:2504EFE031/007 CC1 <生產備註> 事項如下 . 【色差】色差放行標準為DE<= 2.0，只管制當批無明顯目視色差，不管制批差異。 (RMK-E_CHIN) . 正面面漆(20U)及正面總膜厚(25U)要求管制90%以上之膜厚,未達標準降級. (RMK00054) . 若背面面漆(20U)及背面總膜厚(25U)時要求管制90%以上之膜厚,未達標準降級 (RMK00054) . 面漆=18U(90%)~請購基準22U(110%),標準板總膜厚=5+20U(100%面漆). (RMK00054) . 30CM*全寬*留1塊給LAB及1塊給塗料商, (RMK00054) . 【色差】1.1.此客戶對面漆(非B開頭之色碼)目視色差要求較高,請依限度樣本進行目視色差管制★--->發生過訴賠 (RMK00248) . 【色差】1.2.若針對特殊顏色需特別管理時，請品檢忽略1.1.的規定以特別規定為主 (RMK00248) . 此經銷商保證平均厚度在1/2厚度公差內，厚度量測NG時，如單位長度符合範圍，請放行 (RMK00402) . 【捲取】注意！本單為直立式包裝。禁用STAGGER捲取送包裝！送RCL重處理例外。 (RMK00512) . 此客戶有保證 全板形 急峻度 ≦ 0.7% ( ≦ 12 I-UNIT ) (RMK00583) . 【美加訂單生產注意事項-CCP】1.請烤漆入口依照正背面漆鋼捲投向規定進行鋼捲投入。 (RMK00717) . 【美加訂單生產注意事項-CCP】2.烤漆入口依照鋼捲投向規定進行鋼捲投入。(CR1/CG1 CR2/CG2-->正向入料。CR1/CG2 CR2/CG1-->反向入料) (RMK00717) . 【美加訂單生產注意事項-CCP】3.此訂單背面漆一律採Nature塗裝，塗裝黏度設定40秒以上 (RMK00717) | 訂單:2504EFE031/007 CC2 <生產備註> 事項如下 . 【色差】色差放行標準為DE<= 2.0，只管制當批無明顯目視色差，不管制批差異。 (RMK-E_CHIN) . 正面面漆(20U)及正面總膜厚(25U)要求管制90%以上之膜厚,未達標準降級. (RMK00054) . 若背面面漆(20U)及背面總膜厚(25U)時要求管制90%以上之膜厚,未達標準降級 (RMK00054) . 面漆=18U(90%)~請購基準22U(110%),標準板總膜厚=5+20U(100%面漆). (RMK00054) . 30CM*全寬*留1塊給LAB及1塊給塗料商, (RMK00054) . 【色差】1.1.此客戶對面漆(非B開頭之色碼)目視色差要求較高,請依限度樣本進行目視色差管制★--->發生過訴賠 (RMK00248) . 【色差】1.2.若針對特殊顏色需特別管理時，請品檢忽略1.1.的規定以特別規定為主 (RMK00248) . 此經銷商保證平均厚度在1/2厚度公差內，厚度量測NG時，如單位長度符合範圍，請放行 (RMK00402) . 【捲取】注意！本單為直立式包裝。禁用STAGGER捲取送包裝！送RCL重處理例外。 (RMK00512) . 此客戶有保證 全板形 急峻度 ≦ 0.7% ( ≦ 12 I-UNIT ) (RMK00583) . 【美加訂單生產注意事項-CCP】1.請烤漆入口依照正背面漆鋼捲投向規定進行鋼捲投入。 (RMK00717) . 【美加訂單生產注意事項-CCP】2.烤漆入口依照鋼捲投向規定進行鋼捲投入。(CR1/CG1 CR2/CG2-->正向入料。CR1/CG2 CR2/CG1-->反向入料) (RMK00717) . 【美加訂單生產注意事項-CCP】3.此訂單背面漆一律採Nature塗裝，塗裝黏度設定40秒以上 (RMK00717) | 訂單:2504EFE031/007 RCL <生產備註> 事項如下 . 【捲取】注意！本單為直立式包裝。禁用STAGGER捲取送包裝！送RCL重處理例外。 (RMK00512) | 訂單:2504EFE031/007 CCPK 無 <生產備註> 事項 | 訂單:2504EFE031/007 CGQC 無 <品檢備註> 事項 | 訂單:2504EFE031/007 CCQC <品檢備註> 事項如下 . 【色差】色差放行標準為DE<= 2.0，只管制當批無明顯目視色差，不管制批差異。 (RMK-E_CHIN) . 【色差】1.1.此客戶對面漆(非B開頭之色碼)目視色差要求較高,請依限度樣本進行目視色差管制★--->發生過訴賠 (RMK00248) . 【色差】1.2.若針對特殊顏色需特別管理時，請品檢忽略1.1.的規定以特別規定為主 (RMK00248) . 【捲取】注意！本單為直立式包裝。禁用STAGGER捲取送包裝！送RCL重處理例外。 (RMK00512) | 訂單:2504EFE031/007 TOL 無 <生產備註> 事項 | 【色差】色差放行標準為DE<= 2.0，只管制當批無明顯目視色差，不管制批差異。^^/CC1/CC2/CCQC/ <<.E_CHIN 2025/03/19 07:23.>> | 訂單 2504EFE031/007 修改記錄如下: 20250312 09:00:46 (06023) 退火碼: >> S1, 用途碼: >> COG007, 背面標示: >> S000, 訂單背面顏色(五碼): >> BW73Z, 背面漆膜厚: >> NOM, 背面漆塗漆型式幾塗幾烤: >> 2, 鉻酸鹽: >> Z, 訂單厚度: >> 0.02, 訂單重: >> 20, 重量容許率(下限): >> 10, 重量容許率(上限): >> 10, 訂單寬度: >> 36, 鍍製方式: >> AC, 鋼捲內徑: >> 508, 鋼捲下限重: >> 3, 鋼捲上限重: >> 4.5, 壓花條件碼: >> -, 表面花紋: >> R, 綠色識別碼: >> -, 印刷輥號: >> -, 產品代碼: >> PPGL, 皮膜碼: >> -, 單位別: >> I, 油品種類: >> Z, 塗油量: >> Z, 包裝代碼: >> E0 , 保護膜碼: >> -, 客戶試片取樣型式: >> -, 調質碼: >> S, 套筒碼: >> P , 規格: >> A792SSGR33, 製造標準: >> ASTM, 表面處理劑種類: >> Z, 表面處理劑塗佈量: >> Z, 伸長率測試: >> N, 硬度測試碼: >> N, 抗拉強度測試: >> N, 降伏強度測試: >> N, 厚度變異: >> 0, 訂單正面顏色(五碼): >> SGT7Q, 正面漆膜厚: >> 25, 正面漆塗漆型式幾塗幾烤: >> 2, 修邊碼: >> Y, 重量碼: >> AW, 鋼捲捲向: >> O, 鍍層碼: >> AZ50, | F:保證1/2 ASTM 厚度公差
PPGL | 2504EFE031/008 |  | 1. 製造標準為MS、ASTM或銷新加坡之訂單，若無技術指定優先用料，請優先使用國內料，勿使用ANFEN (OFP00406)-{.不符.} | 1. 製造標準為MS、ASTM或銷新加坡之訂單，若無技術指定優先用料，請優先使用國內料，勿使用ANFEN (OFP00406)-{.不符.} 2. 【提醒】！本單為直立式包裝，嚴禁鍍鋅或烤漆後以STAGGER捲取 (OFP00451)-{.不符.} 3. ※超耐候一系列用途要確認是否有英制公差需求，有英制公差需求時選配碼用ON027※ (OFP00680)-{.不符.} 4. 此經銷商有簽訂1/2厚度公差保證(無厚度變異),請調整冷軋與鍍鋅厚度公差管制範圍. 保證 ASTM 厚度公差 (OFP00180)-{.不符.} | 訂單:2504EFE031/008 CPL <生產備註> 事項如下 . 本單為烤漆背面大於等於25μ塗裝，軋延後不允許毛邊，請CPL注意修邊狀況 (RMK00124) . 【邊緣品質】此為烤漆背面25μ訂單，請加強檢視鋼捲：邊緣殘剪、側緣鋅渣或毛邊，因為會導致烤漆背面漆轉印正面 (RMK00126) . 除HGI/ HGL 訂單邊緣不噴油. 其餘皆側緣噴油 (RMK00285) . 【美加訂單生產注意事項-CPL】1.客戶美加地區訂單實施修邊刀最大使用顆數上限(20顆) (RMK00717) . 【美加訂單生產注意事項-CPL】2.排程備註:注意修邊品質與毛邊 (RMK00717) . 【美加訂單生產注意事項-CPL】3.去毛邊輥的管制：兩側壓力均設定1.0 kg/cm2 (RMK00717) | 訂單:2504EFE031/008 CR1 <生產備註> 事項如下 . 【邊緣品質】此為烤漆背面25μ訂單，請加強檢視鋼捲：邊緣殘剪、側緣鋅渣或毛邊，因為會導致烤漆背面漆轉印正面 (RMK00126) . 此經銷商保證平均厚度在1/2厚度公差內，厚度量測NG時，如單位長度符合範圍，請放行 (RMK00402) . 此客戶有保證 全板形 急峻度 ≦ 0.7% ( ≦ 12 I-UNIT ) (RMK00583) . 【美加訂單生產注意事項-CR】1.兩側各加開一個spot cooling增加冷卻效果。 (RMK00717) . 【美加訂單生產注意事項-CR】2.發生毛邊時，請降速生產減輕毛邊程度，暫留討論後再處置。 (RMK00717) | 訂單:2504EFE031/008 CR2 <生產備註> 事項如下 . 【邊緣品質】此為烤漆背面25μ訂單，請加強檢視鋼捲：邊緣殘剪、側緣鋅渣或毛邊，因為會導致烤漆背面漆轉印正面 (RMK00126) . 此經銷商保證平均厚度在1/2厚度公差內，厚度量測NG時，如單位長度符合範圍，請放行 (RMK00402) . 此客戶有保證 全板形 急峻度 ≦ 0.7% ( ≦ 12 I-UNIT ) (RMK00583) . 【美加訂單生產注意事項-CR】1.兩側各加開一個spot cooling增加冷卻效果。 (RMK00717) . 【美加訂單生產注意事項-CR】2.發生毛邊時，請降速生產減輕毛邊程度，暫留討論後再處置。 (RMK00717) | 訂單:2504EFE031/008 CG1 <生產備註> 事項如下 . 鍍鋅表面不可有鋅痕、壓痕、凹陷、及刮傷 、應變痕等。 (RMK00054) . 【邊緣品質】此為烤漆背面25μ訂單，請加強檢視鋼捲：邊緣殘剪、側緣鋅渣或毛邊，因為會導致烤漆背面漆轉印正面 (RMK00126) . 本單於烤漆正背面都塗裝正面漆，因此鍍鋅請管制背面表面品質比照正面 (RMK00363) . 此經銷商保證平均厚度在1/2厚度公差內，厚度量測NG時，如單位長度符合範圍，請放行 (RMK00402) . 此客戶有保證 全板形 急峻度 ≦ 0.7% ( ≦ 12 I-UNIT ) (RMK00583) . 【美加訂單生產注意事項-CG1】副操確認完回控制室後，於生產排程鋼號旁簽名紀錄，以利後續追查(該排程生產完，排程單將保留)。 (RMK00717) . 【美加訂單生產注意事項-CG1】中央段副操每顆銲道出Pot時觀察銲道同時，確認Beaver Tail與鋼板接觸之Guide Roll羊毛氈狀況，並適時添加潤滑油(避免乾掉)。 (RMK00717) | 訂單:2504EFE031/008 CG2 <生產備註> 事項如下 . 鍍鋅表面不可有鋅痕、壓痕、凹陷、及刮傷 、應變痕等。 (RMK00054) . 【邊緣品質】此為烤漆背面25μ訂單，請加強檢視鋼捲：邊緣殘剪、側緣鋅渣或毛邊，因為會導致烤漆背面漆轉印正面 (RMK00126) . 本單於烤漆正背面都塗裝正面漆，因此鍍鋅請管制背面表面品質比照正面 (RMK00363) . 此經銷商保證平均厚度在1/2厚度公差內，厚度量測NG時，如單位長度符合範圍，請放行 (RMK00402) . 此客戶有保證 全板形 急峻度 ≦ 0.7% ( ≦ 12 I-UNIT ) (RMK00583) . 【美加訂單生產注意事項-CG2】1.使用SUB-NOZZLE (RMK00717) | 訂單:2504EFE031/008 CC1 <生產備註> 事項如下 . 正面面漆(20U)及正面總膜厚(25U)要求管制90%以上之膜厚,未達標準降級. (RMK00054) . 若背面面漆(20U)及背面總膜厚(25U)時要求管制90%以上之膜厚,未達標準降級 (RMK00054) . 面漆=18U(90%)~請購基準22U(110%),標準板總膜厚=5+20U(100%面漆). (RMK00054) . 30CM*全寬*留1塊給LAB及1塊給塗料商, (RMK00054) . 【邊緣品質】此為烤漆背面25μ訂單，請加強檢視鋼捲：邊緣殘剪、側緣鋅渣或毛邊，因為會導致烤漆背面漆轉印正面 (RMK00126) . 【色差】1.1.此客戶對面漆(非B開頭之色碼)目視色差要求較高,請依限度樣本進行目視色差管制★--->發生過訴賠 (RMK00248) . 【色差】1.2.若針對特殊顏色需特別管理時，請品檢忽略1.1.的規定以特別規定為主 (RMK00248) . 此經銷商保證平均厚度在1/2厚度公差內，厚度量測NG時，如單位長度符合範圍，請放行 (RMK00402) . 【捲取】注意！本單為直立式包裝。禁用STAGGER捲取送包裝！送RCL重處理例外。 (RMK00512) . 此客戶有保證 全板形 急峻度 ≦ 0.7% ( ≦ 12 I-UNIT ) (RMK00583) . 【美加訂單生產注意事項-CCP】1.請烤漆入口依照正背面漆鋼捲投向規定進行鋼捲投入。 (RMK00717) . 【美加訂單生產注意事項-CCP】2.烤漆入口依照鋼捲投向規定進行鋼捲投入。(CR1/CG1 CR2/CG2-->正向入料。CR1/CG2 CR2/CG1-->反向入料) (RMK00717) . 【美加訂單生產注意事項-CCP】3.此訂單背面漆一律採Nature塗裝，塗裝黏度設定40秒以上 (RMK00717) | 訂單:2504EFE031/008 CC2 <生產備註> 事項如下 . 正面面漆(20U)及正面總膜厚(25U)要求管制90%以上之膜厚,未達標準降級. (RMK00054) . 若背面面漆(20U)及背面總膜厚(25U)時要求管制90%以上之膜厚,未達標準降級 (RMK00054) . 面漆=18U(90%)~請購基準22U(110%),標準板總膜厚=5+20U(100%面漆). (RMK00054) . 30CM*全寬*留1塊給LAB及1塊給塗料商, (RMK00054) . 【邊緣品質】此為烤漆背面25μ訂單，請加強檢視鋼捲：邊緣殘剪、側緣鋅渣或毛邊，因為會導致烤漆背面漆轉印正面 (RMK00126) . 【色差】1.1.此客戶對面漆(非B開頭之色碼)目視色差要求較高,請依限度樣本進行目視色差管制★--->發生過訴賠 (RMK00248) . 【色差】1.2.若針對特殊顏色需特別管理時，請品檢忽略1.1.的規定以特別規定為主 (RMK00248) . 此經銷商保證平均厚度在1/2厚度公差內，厚度量測NG時，如單位長度符合範圍，請放行 (RMK00402) . 【捲取】注意！本單為直立式包裝。禁用STAGGER捲取送包裝！送RCL重處理例外。 (RMK00512) . 此客戶有保證 全板形 急峻度 ≦ 0.7% ( ≦ 12 I-UNIT ) (RMK00583) . 【美加訂單生產注意事項-CCP】1.請烤漆入口依照正背面漆鋼捲投向規定進行鋼捲投入。 (RMK00717) . 【美加訂單生產注意事項-CCP】2.烤漆入口依照鋼捲投向規定進行鋼捲投入。(CR1/CG1 CR2/CG2-->正向入料。CR1/CG2 CR2/CG1-->反向入料) (RMK00717) . 【美加訂單生產注意事項-CCP】3.此訂單背面漆一律採Nature塗裝，塗裝黏度設定40秒以上 (RMK00717) | 訂單:2504EFE031/008 RCL <生產備註> 事項如下 . 【捲取】注意！本單為直立式包裝。禁用STAGGER捲取送包裝！送RCL重處理例外。 (RMK00512) | 訂單:2504EFE031/008 CCPK 無 <生產備註> 事項 | 訂單:2504EFE031/008 CGQC <品檢備註> 事項如下 . 【邊緣品質】此為烤漆背面25μ訂單，請加強檢視鋼捲：邊緣殘剪、側緣鋅渣或毛邊，因為會導致烤漆背面漆轉印正面 (RMK00126) . 本單於烤漆正背面都塗裝正面漆，因此鍍鋅請管制背面表面品質比照正面 (RMK00363) | 訂單:2504EFE031/008 CCQC <品檢備註> 事項如下 . 【邊緣品質】此為烤漆背面25μ訂單，請加強檢視鋼捲：邊緣殘剪、側緣鋅渣或毛邊，因為會導致烤漆背面漆轉印正面 (RMK00126) . 【色差】1.1.此客戶對面漆(非B開頭之色碼)目視色差要求較高,請依限度樣本進行目視色差管制★--->發生過訴賠 (RMK00248) . 【色差】1.2.若針對特殊顏色需特別管理時，請品檢忽略1.1.的規定以特別規定為主 (RMK00248) . 【捲取】注意！本單為直立式包裝。禁用STAGGER捲取送包裝！送RCL重處理例外。 (RMK00512) | 訂單:2504EFE031/008 TOL 無 <生產備註> 事項 |  | 訂單 2504EFE031/008 修改記錄如下: 20250312 09:00:49 (06023) 退火碼: >> S1, 用途碼: >> COG007, 背面標示: >> S000, 訂單背面顏色(五碼): >> SWH36, 背面漆膜厚: >> 25, 背面漆塗漆型式幾塗幾烤: >> 2, 鉻酸鹽: >> Z, 訂單厚度: >> 0.02, 訂單重: >> 20, 重量容許率(下限): >> 10, 重量容許率(上限): >> 10, 訂單寬度: >> 36, 鍍製方式: >> AC, 鋼捲內徑: >> 508, 鋼捲下限重: >> 3, 鋼捲上限重: >> 4.5, 壓花條件碼: >> -, 表面花紋: >> R, 綠色識別碼: >> -, 印刷輥號: >> -, 產品代碼: >> PPGL, 皮膜碼: >> -, 單位別: >> I, 油品種類: >> Z, 塗油量: >> Z, 包裝代碼: >> E0 , 保護膜碼: >> -, 客戶試片取樣型式: >> -, 調質碼: >> S, 套筒碼: >> P , 規格: >> A792SSGR33, 製造標準: >> ASTM, 表面處理劑種類: >> Z, 表面處理劑塗佈量: >> Z, 伸長率測試: >> N, 硬度測試碼: >> N, 抗拉強度測試: >> N, 降伏強度測試: >> N, 厚度變異: >> 0, 訂單正面顏色(五碼): >> SBH7N, 正面漆膜厚: >> 25, 正面漆塗漆型式幾塗幾烤: >> 2, 修邊碼: >> Y, 重量碼: >> AW, 鋼捲捲向: >> O, 鍍層碼: >> AZ50, | F:保證1/2 ASTM 厚度公差
PPGL | 2504EFE031/009 |  | 1. 製造標準為MS、ASTM或銷新加坡之訂單，若無技術指定優先用料，請優先使用國內料，勿使用ANFEN (OFP00406)-{.不符.} | 1. 製造標準為MS、ASTM或銷新加坡之訂單，若無技術指定優先用料，請優先使用國內料，勿使用ANFEN (OFP00406)-{.不符.} 2. 【提醒】！本單為直立式包裝，嚴禁鍍鋅或烤漆後以STAGGER捲取 (OFP00451)-{.不符.} 3. ※超耐候一系列用途要確認是否有英制公差需求，有英制公差需求時選配碼用ON027※ (OFP00680)-{.不符.} 4. 此經銷商有簽訂1/2厚度公差保證(無厚度變異),請調整冷軋與鍍鋅厚度公差管制範圍. 保證 ASTM 厚度公差 (OFP00180)-{.不符.} | 訂單:2504EFE031/009 CPL <生產備註> 事項如下 . 除HGI/ HGL 訂單邊緣不噴油. 其餘皆側緣噴油 (RMK00285) . 【美加訂單生產注意事項-CPL】1.客戶美加地區訂單實施修邊刀最大使用顆數上限(20顆) (RMK00717) . 【美加訂單生產注意事項-CPL】2.排程備註:注意修邊品質與毛邊 (RMK00717) . 【美加訂單生產注意事項-CPL】3.去毛邊輥的管制：兩側壓力均設定1.0 kg/cm2 (RMK00717) | 訂單:2504EFE031/009 CR1 <生產備註> 事項如下 . 此經銷商保證平均厚度在1/2厚度公差內，厚度量測NG時，如單位長度符合範圍，請放行 (RMK00402) . 此客戶有保證 全板形 急峻度 ≦ 0.7% ( ≦ 12 I-UNIT ) (RMK00583) . 【美加訂單生產注意事項-CR】1.兩側各加開一個spot cooling增加冷卻效果。 (RMK00717) . 【美加訂單生產注意事項-CR】2.發生毛邊時，請降速生產減輕毛邊程度，暫留討論後再處置。 (RMK00717) | 訂單:2504EFE031/009 CR2 <生產備註> 事項如下 . 此經銷商保證平均厚度在1/2厚度公差內，厚度量測NG時，如單位長度符合範圍，請放行 (RMK00402) . 此客戶有保證 全板形 急峻度 ≦ 0.7% ( ≦ 12 I-UNIT ) (RMK00583) . 【美加訂單生產注意事項-CR】1.兩側各加開一個spot cooling增加冷卻效果。 (RMK00717) . 【美加訂單生產注意事項-CR】2.發生毛邊時，請降速生產減輕毛邊程度，暫留討論後再處置。 (RMK00717) | 訂單:2504EFE031/009 CG1 <生產備註> 事項如下 . 鍍鋅表面不可有鋅痕、壓痕、凹陷、及刮傷 、應變痕等。 (RMK00054) . 此經銷商保證平均厚度在1/2厚度公差內，厚度量測NG時，如單位長度符合範圍，請放行 (RMK00402) . 鍍層 AZ150 (含) 以上 , 鋅花等級 C~E 目標D，避免鋅花晶界明顯後續造成烤漆點狀未塗漆。 (RMK00565) . 此客戶有保證 全板形 急峻度 ≦ 0.7% ( ≦ 12 I-UNIT ) (RMK00583) . 【美加訂單生產注意事項-CG1】副操確認完回控制室後，於生產排程鋼號旁簽名紀錄，以利後續追查(該排程生產完，排程單將保留)。 (RMK00717) . 【美加訂單生產注意事項-CG1】中央段副操每顆銲道出Pot時觀察銲道同時，確認Beaver Tail與鋼板接觸之Guide Roll羊毛氈狀況，並適時添加潤滑油(避免乾掉)。 (RMK00717) | 訂單:2504EFE031/009 CG2 <生產備註> 事項如下 . 鍍鋅表面不可有鋅痕、壓痕、凹陷、及刮傷 、應變痕等。 (RMK00054) . 此經銷商保證平均厚度在1/2厚度公差內，厚度量測NG時，如單位長度符合範圍，請放行 (RMK00402) . 鍍層 AZ150 (含) 以上 , 鋅花等級 C~E 目標D，避免鋅花晶界明顯後續造成烤漆點狀未塗漆。 (RMK00565) . 此客戶有保證 全板形 急峻度 ≦ 0.7% ( ≦ 12 I-UNIT ) (RMK00583) . 【美加訂單生產注意事項-CG2】1.使用SUB-NOZZLE (RMK00717) | 訂單:2504EFE031/009 CC1 <生產備註> 事項如下 . 正面面漆(20U)及正面總膜厚(25U)要求管制90%以上之膜厚,未達標準降級. (RMK00054) . 若背面面漆(20U)及背面總膜厚(25U)時要求管制90%以上之膜厚,未達標準降級 (RMK00054) . 面漆=18U(90%)~請購基準22U(110%),標準板總膜厚=5+20U(100%面漆). (RMK00054) . 30CM*全寬*留1塊給LAB及1塊給塗料商, (RMK00054) . 【色差】1.1.此客戶對面漆(非B開頭之色碼)目視色差要求較高,請依限度樣本進行目視色差管制★--->發生過訴賠 (RMK00248) . 【色差】1.2.若針對特殊顏色需特別管理時，請品檢忽略1.1.的規定以特別規定為主 (RMK00248) . 此經銷商保證平均厚度在1/2厚度公差內，厚度量測NG時，如單位長度符合範圍，請放行 (RMK00402) . 【捲取】注意！本單為直立式包裝。禁用STAGGER捲取送包裝！送RCL重處理例外。 (RMK00512) . 【抽氣量】白色系在CC1生產時,FINISH抽氣量請設定250,如生產中發生色差b值異常升高,請股長再加大抽氣量因應 (RMK00560) . 此客戶有保證 全板形 急峻度 ≦ 0.7% ( ≦ 12 I-UNIT ) (RMK00583) . 【美加訂單生產注意事項-CCP】1.請烤漆入口依照正背面漆鋼捲投向規定進行鋼捲投入。 (RMK00717) . 【美加訂單生產注意事項-CCP】2.烤漆入口依照鋼捲投向規定進行鋼捲投入。(CR1/CG1 CR2/CG2-->正向入料。CR1/CG2 CR2/CG1-->反向入料) (RMK00717) . 【美加訂單生產注意事項-CCP】3.此訂單背面漆一律採Nature塗裝，塗裝黏度設定40秒以上 (RMK00717) | 訂單:2504EFE031/009 CC2 <生產備註> 事項如下 . 正面面漆(20U)及正面總膜厚(25U)要求管制90%以上之膜厚,未達標準降級. (RMK00054) . 若背面面漆(20U)及背面總膜厚(25U)時要求管制90%以上之膜厚,未達標準降級 (RMK00054) . 面漆=18U(90%)~請購基準22U(110%),標準板總膜厚=5+20U(100%面漆). (RMK00054) . 30CM*全寬*留1塊給LAB及1塊給塗料商, (RMK00054) . 【色差】1.1.此客戶對面漆(非B開頭之色碼)目視色差要求較高,請依限度樣本進行目視色差管制★--->發生過訴賠 (RMK00248) . 【色差】1.2.若針對特殊顏色需特別管理時，請品檢忽略1.1.的規定以特別規定為主 (RMK00248) . 此經銷商保證平均厚度在1/2厚度公差內，厚度量測NG時，如單位長度符合範圍，請放行 (RMK00402) . 【捲取】注意！本單為直立式包裝。禁用STAGGER捲取送包裝！送RCL重處理例外。 (RMK00512) . 【抽氣量】白色系在CC1生產時,FINISH抽氣量請設定250,如生產中發生色差b值異常升高,請股長再加大抽氣量因應 (RMK00560) . 此客戶有保證 全板形 急峻度 ≦ 0.7% ( ≦ 12 I-UNIT ) (RMK00583) . 【美加訂單生產注意事項-CCP】1.請烤漆入口依照正背面漆鋼捲投向規定進行鋼捲投入。 (RMK00717) . 【美加訂單生產注意事項-CCP】2.烤漆入口依照鋼捲投向規定進行鋼捲投入。(CR1/CG1 CR2/CG2-->正向入料。CR1/CG2 CR2/CG1-->反向入料) (RMK00717) . 【美加訂單生產注意事項-CCP】3.此訂單背面漆一律採Nature塗裝，塗裝黏度設定40秒以上 (RMK00717) | 訂單:2504EFE031/009 RCL <生產備註> 事項如下 . 【捲取】注意！本單為直立式包裝。禁用STAGGER捲取送包裝！送RCL重處理例外。 (RMK00512) | 訂單:2504EFE031/009 CCPK 無 <生產備註> 事項 | 訂單:2504EFE031/009 CGQC <品檢備註> 事項如下 . 鍍層 AZ150 (含) 以上 , 鋅花等級 C~E 目標D，避免鋅花晶界明顯後續造成烤漆點狀未塗漆。 (RMK00565) | 訂單:2504EFE031/009 CCQC <品檢備註> 事項如下 . 【色差】1.1.此客戶對面漆(非B開頭之色碼)目視色差要求較高,請依限度樣本進行目視色差管制★--->發生過訴賠 (RMK00248) . 【色差】1.2.若針對特殊顏色需特別管理時，請品檢忽略1.1.的規定以特別規定為主 (RMK00248) . 【捲取】注意！本單為直立式包裝。禁用STAGGER捲取送包裝！送RCL重處理例外。 (RMK00512) | 訂單:2504EFE031/009 TOL 無 <生產備註> 事項 |  | 訂單 2504EFE031/009 修改記錄如下: 20250312 09:00:52 (06023) 退火碼: >> H2, 用途碼: >> COG003, 背面標示: >> S000, 訂單背面顏色(五碼): >> BW73Z, 背面漆膜厚: >> NOM, 背面漆塗漆型式幾塗幾烤: >> 2, 鉻酸鹽: >> Z, 訂單厚度: >> 0.02, 訂單重: >> 40, 重量容許率(下限): >> 10, 重量容許率(上限): >> 10, 訂單寬度: >> 43, 鍍製方式: >> AC, 鋼捲內徑: >> 508, 鋼捲下限重: >> 3, 鋼捲上限重: >> 4.5, 壓花條件碼: >> -, 表面花紋: >> R, 綠色識別碼: >> -, 印刷輥號: >> -, 產品代碼: >> PPGL, 皮膜碼: >> -, 單位別: >> I, 油品種類: >> Z, 塗油量: >> Z, 包裝代碼: >> E0 , 保護膜碼: >> -, 客戶試片取樣型式: >> -, 調質碼: >> S, 套筒碼: >> P , 規格: >> A792SSGR80, 製造標準: >> ASTM, 表面處理劑種類: >> Z, 表面處理劑塗佈量: >> Z, 伸長率測試: >> N, 硬度測試碼: >> N, 抗拉強度測試: >> N, 降伏強度測試: >> N, 厚度變異: >> 0, 訂單正面顏色(五碼): >> SWH68, 正面漆膜厚: >> 25, 正面漆塗漆型式幾塗幾烤: >> 2, 修邊碼: >> Y, 重量碼: >> AW, 鋼捲捲向: >> O, 鍍層碼: >> AZ50, 20250318 14:51:28 (06023) 訂單正面顏色(五碼): SWH68 >> SWH36, | F:保證1/2 ASTM 厚度公差 | [訂單訊息通知] 2025/03/18 下午 01:41:40 *** (吳佩婷 >> 通知 >> R.L. Chuang) 訊息 : 請退單，改色，客戶下錯單 [訂單訊息通知] 2025/03/18 下午 02:15:35 *** (吳佩婷 >> 通知 >> Edwy Chin) 訊息 : 退單改色(客戶下錯色碼)，謝謝
PPGL | 2504EFE031/010 |  | 1. 製造標準為MS、ASTM或銷新加坡之訂單，若無技術指定優先用料，請優先使用國內料，勿使用ANFEN (OFP00406)-{.不符.} | 1. 製造標準為MS、ASTM或銷新加坡之訂單，若無技術指定優先用料，請優先使用國內料，勿使用ANFEN (OFP00406)-{.不符.} 2. 【提醒】！本單為直立式包裝，嚴禁鍍鋅或烤漆後以STAGGER捲取 (OFP00451)-{.不符.} 3. ※超耐候一系列用途要確認是否有英制公差需求，有英制公差需求時選配碼用ON027※ (OFP00680)-{.不符.} 4. 此經銷商有簽訂1/2厚度公差保證(無厚度變異),請調整冷軋與鍍鋅厚度公差管制範圍. 保證 ASTM 厚度公差 (OFP00180)-{.不符.} | 訂單:2504EFE031/010 CPL <生產備註> 事項如下 . 除HGI/ HGL 訂單邊緣不噴油. 其餘皆側緣噴油 (RMK00285) . 【美加訂單生產注意事項-CPL】1.客戶美加地區訂單實施修邊刀最大使用顆數上限(20顆) (RMK00717) . 【美加訂單生產注意事項-CPL】2.排程備註:注意修邊品質與毛邊 (RMK00717) . 【美加訂單生產注意事項-CPL】3.去毛邊輥的管制：兩側壓力均設定1.0 kg/cm2 (RMK00717) | 訂單:2504EFE031/010 CR1 <生產備註> 事項如下 . 此經銷商保證平均厚度在1/2厚度公差內，厚度量測NG時，如單位長度符合範圍，請放行 (RMK00402) . 此客戶有保證 全板形 急峻度 ≦ 0.7% ( ≦ 12 I-UNIT ) (RMK00583) . 【美加訂單生產注意事項-CR】1.兩側各加開一個spot cooling增加冷卻效果。 (RMK00717) . 【美加訂單生產注意事項-CR】2.發生毛邊時，請降速生產減輕毛邊程度，暫留討論後再處置。 (RMK00717) | 訂單:2504EFE031/010 CR2 <生產備註> 事項如下 . 此經銷商保證平均厚度在1/2厚度公差內，厚度量測NG時，如單位長度符合範圍，請放行 (RMK00402) . 此客戶有保證 全板形 急峻度 ≦ 0.7% ( ≦ 12 I-UNIT ) (RMK00583) . 【美加訂單生產注意事項-CR】1.兩側各加開一個spot cooling增加冷卻效果。 (RMK00717) . 【美加訂單生產注意事項-CR】2.發生毛邊時，請降速生產減輕毛邊程度，暫留討論後再處置。 (RMK00717) | 訂單:2504EFE031/010 CG1 <生產備註> 事項如下 . 鍍鋅表面不可有鋅痕、壓痕、凹陷、及刮傷 、應變痕等。 (RMK00054) . 此經銷商保證平均厚度在1/2厚度公差內，厚度量測NG時，如單位長度符合範圍，請放行 (RMK00402) . 鍍層 AZ150 (含) 以上 , 鋅花等級 C~E 目標D，避免鋅花晶界明顯後續造成烤漆點狀未塗漆。 (RMK00565) . 此客戶有保證 全板形 急峻度 ≦ 0.7% ( ≦ 12 I-UNIT ) (RMK00583) . 【美加訂單生產注意事項-CG1】副操確認完回控制室後，於生產排程鋼號旁簽名紀錄，以利後續追查(該排程生產完，排程單將保留)。 (RMK00717) . 【美加訂單生產注意事項-CG1】中央段副操每顆銲道出Pot時觀察銲道同時，確認Beaver Tail與鋼板接觸之Guide Roll羊毛氈狀況，並適時添加潤滑油(避免乾掉)。 (RMK00717) | 訂單:2504EFE031/010 CG2 <生產備註> 事項如下 . 鍍鋅表面不可有鋅痕、壓痕、凹陷、及刮傷 、應變痕等。 (RMK00054) . 此經銷商保證平均厚度在1/2厚度公差內，厚度量測NG時，如單位長度符合範圍，請放行 (RMK00402) . 鍍層 AZ150 (含) 以上 , 鋅花等級 C~E 目標D，避免鋅花晶界明顯後續造成烤漆點狀未塗漆。 (RMK00565) . 此客戶有保證 全板形 急峻度 ≦ 0.7% ( ≦ 12 I-UNIT ) (RMK00583) . 【美加訂單生產注意事項-CG2】1.使用SUB-NOZZLE (RMK00717) | 訂單:2504EFE031/010 CC1 <生產備註> 事項如下 . 正面面漆(20U)及正面總膜厚(25U)要求管制90%以上之膜厚,未達標準降級. (RMK00054) . 若背面面漆(20U)及背面總膜厚(25U)時要求管制90%以上之膜厚,未達標準降級 (RMK00054) . 面漆=18U(90%)~請購基準22U(110%),標準板總膜厚=5+20U(100%面漆). (RMK00054) . 30CM*全寬*留1塊給LAB及1塊給塗料商, (RMK00054) . 【色差】1.1.此客戶對面漆(非B開頭之色碼)目視色差要求較高,請依限度樣本進行目視色差管制★--->發生過訴賠 (RMK00248) . 【色差】1.2.若針對特殊顏色需特別管理時，請品檢忽略1.1.的規定以特別規定為主 (RMK00248) . 此經銷商保證平均厚度在1/2厚度公差內，厚度量測NG時，如單位長度符合範圍，請放行 (RMK00402) . 【捲取】注意！本單為直立式包裝。禁用STAGGER捲取送包裝！送RCL重處理例外。 (RMK00512) . 此客戶有保證 全板形 急峻度 ≦ 0.7% ( ≦ 12 I-UNIT ) (RMK00583) . 【美加訂單生產注意事項-CCP】1.請烤漆入口依照正背面漆鋼捲投向規定進行鋼捲投入。 (RMK00717) . 【美加訂單生產注意事項-CCP】2.烤漆入口依照鋼捲投向規定進行鋼捲投入。(CR1/CG1 CR2/CG2-->正向入料。CR1/CG2 CR2/CG1-->反向入料) (RMK00717) . 【美加訂單生產注意事項-CCP】3.此訂單背面漆一律採Nature塗裝，塗裝黏度設定40秒以上 (RMK00717) | 訂單:2504EFE031/010 CC2 <生產備註> 事項如下 . 正面面漆(20U)及正面總膜厚(25U)要求管制90%以上之膜厚,未達標準降級. (RMK00054) . 若背面面漆(20U)及背面總膜厚(25U)時要求管制90%以上之膜厚,未達標準降級 (RMK00054) . 面漆=18U(90%)~請購基準22U(110%),標準板總膜厚=5+20U(100%面漆). (RMK00054) . 30CM*全寬*留1塊給LAB及1塊給塗料商, (RMK00054) . 【色差】1.1.此客戶對面漆(非B開頭之色碼)目視色差要求較高,請依限度樣本進行目視色差管制★--->發生過訴賠 (RMK00248) . 【色差】1.2.若針對特殊顏色需特別管理時，請品檢忽略1.1.的規定以特別規定為主 (RMK00248) . 此經銷商保證平均厚度在1/2厚度公差內，厚度量測NG時，如單位長度符合範圍，請放行 (RMK00402) . 【捲取】注意！本單為直立式包裝。禁用STAGGER捲取送包裝！送RCL重處理例外。 (RMK00512) . 此客戶有保證 全板形 急峻度 ≦ 0.7% ( ≦ 12 I-UNIT ) (RMK00583) . 【美加訂單生產注意事項-CCP】1.請烤漆入口依照正背面漆鋼捲投向規定進行鋼捲投入。 (RMK00717) . 【美加訂單生產注意事項-CCP】2.烤漆入口依照鋼捲投向規定進行鋼捲投入。(CR1/CG1 CR2/CG2-->正向入料。CR1/CG2 CR2/CG1-->反向入料) (RMK00717) . 【美加訂單生產注意事項-CCP】3.此訂單背面漆一律採Nature塗裝，塗裝黏度設定40秒以上 (RMK00717) | 訂單:2504EFE031/010 RCL <生產備註> 事項如下 . 【捲取】注意！本單為直立式包裝。禁用STAGGER捲取送包裝！送RCL重處理例外。 (RMK00512) | 訂單:2504EFE031/010 CCPK 無 <生產備註> 事項 | 訂單:2504EFE031/010 CGQC <品檢備註> 事項如下 . 鍍層 AZ150 (含) 以上 , 鋅花等級 C~E 目標D，避免鋅花晶界明顯後續造成烤漆點狀未塗漆。 (RMK00565) | 訂單:2504EFE031/010 CCQC <品檢備註> 事項如下 . 【色差】1.1.此客戶對面漆(非B開頭之色碼)目視色差要求較高,請依限度樣本進行目視色差管制★--->發生過訴賠 (RMK00248) . 【色差】1.2.若針對特殊顏色需特別管理時，請品檢忽略1.1.的規定以特別規定為主 (RMK00248) . 【捲取】注意！本單為直立式包裝。禁用STAGGER捲取送包裝！送RCL重處理例外。 (RMK00512) | 訂單:2504EFE031/010 TOL 無 <生產備註> 事項 |  | 訂單 2504EFE031/010 修改記錄如下: 20250312 09:00:56 (06023) 退火碼: >> H2, 用途碼: >> COG003, 背面標示: >> S000, 訂單背面顏色(五碼): >> BW73Z, 背面漆膜厚: >> NOM, 背面漆塗漆型式幾塗幾烤: >> 2, 鉻酸鹽: >> Z, 訂單厚度: >> 0.02, 訂單重: >> 40, 重量容許率(下限): >> 10, 重量容許率(上限): >> 10, 訂單寬度: >> 43, 鍍製方式: >> AC, 鋼捲內徑: >> 508, 鋼捲下限重: >> 3, 鋼捲上限重: >> 4.5, 壓花條件碼: >> -, 表面花紋: >> R, 綠色識別碼: >> -, 印刷輥號: >> -, 產品代碼: >> PPGL, 皮膜碼: >> -, 單位別: >> I, 油品種類: >> Z, 塗油量: >> Z, 包裝代碼: >> E0 , 保護膜碼: >> -, 客戶試片取樣型式: >> -, 調質碼: >> S, 套筒碼: >> P , 規格: >> A792SSGR80, 製造標準: >> ASTM, 表面處理劑種類: >> Z, 表面處理劑塗佈量: >> Z, 伸長率測試: >> N, 硬度測試碼: >> N, 抗拉強度測試: >> N, 降伏強度測試: >> N, 厚度變異: >> 0, 訂單正面顏色(五碼): >> SBH78, 正面漆膜厚: >> 25, 正面漆塗漆型式幾塗幾烤: >> 2, 修邊碼: >> Y, 重量碼: >> AW, 鋼捲捲向: >> O, 鍍層碼: >> AZ50, | F:保證1/2 ASTM 厚度公差
PPGL | 2504EFE031/011 |  | 1. 製造標準為MS、ASTM或銷新加坡之訂單，若無技術指定優先用料，請優先使用國內料，勿使用ANFEN (OFP00406)-{.不符.} | 1. 製造標準為MS、ASTM或銷新加坡之訂單，若無技術指定優先用料，請優先使用國內料，勿使用ANFEN (OFP00406)-{.不符.} 2. 【提醒】！本單為直立式包裝，嚴禁鍍鋅或烤漆後以STAGGER捲取 (OFP00451)-{.不符.} 3. ※超耐候一系列用途要確認是否有英制公差需求，有英制公差需求時選配碼用ON027※ (OFP00680)-{.不符.} 4. 此經銷商有簽訂1/2厚度公差保證(無厚度變異),請調整冷軋與鍍鋅厚度公差管制範圍. 保證 ASTM 厚度公差 (OFP00180)-{.不符.} | 訂單:2504EFE031/011 CPL <生產備註> 事項如下 . 除HGI/ HGL 訂單邊緣不噴油. 其餘皆側緣噴油 (RMK00285) . 【美加訂單生產注意事項-CPL】1.客戶美加地區訂單實施修邊刀最大使用顆數上限(20顆) (RMK00717) . 【美加訂單生產注意事項-CPL】2.排程備註:注意修邊品質與毛邊 (RMK00717) . 【美加訂單生產注意事項-CPL】3.去毛邊輥的管制：兩側壓力均設定1.0 kg/cm2 (RMK00717) | 訂單:2504EFE031/011 CR1 <生產備註> 事項如下 . 此經銷商保證平均厚度在1/2厚度公差內，厚度量測NG時，如單位長度符合範圍，請放行 (RMK00402) . 此客戶有保證 全板形 急峻度 ≦ 0.7% ( ≦ 12 I-UNIT ) (RMK00583) . 【美加訂單生產注意事項-CR】1.兩側各加開一個spot cooling增加冷卻效果。 (RMK00717) . 【美加訂單生產注意事項-CR】2.發生毛邊時，請降速生產減輕毛邊程度，暫留討論後再處置。 (RMK00717) | 訂單:2504EFE031/011 CR2 <生產備註> 事項如下 . 此經銷商保證平均厚度在1/2厚度公差內，厚度量測NG時，如單位長度符合範圍，請放行 (RMK00402) . 此客戶有保證 全板形 急峻度 ≦ 0.7% ( ≦ 12 I-UNIT ) (RMK00583) . 【美加訂單生產注意事項-CR】1.兩側各加開一個spot cooling增加冷卻效果。 (RMK00717) . 【美加訂單生產注意事項-CR】2.發生毛邊時，請降速生產減輕毛邊程度，暫留討論後再處置。 (RMK00717) | 訂單:2504EFE031/011 CG1 <生產備註> 事項如下 . 鍍鋅表面不可有鋅痕、壓痕、凹陷、及刮傷 、應變痕等。 (RMK00054) . 此經銷商保證平均厚度在1/2厚度公差內，厚度量測NG時，如單位長度符合範圍，請放行 (RMK00402) . 鍍層 AZ150 (含) 以上 , 鋅花等級 C~E 目標D，避免鋅花晶界明顯後續造成烤漆點狀未塗漆。 (RMK00565) . 此客戶有保證 全板形 急峻度 ≦ 0.7% ( ≦ 12 I-UNIT ) (RMK00583) . 【美加訂單生產注意事項-CG1】副操確認完回控制室後，於生產排程鋼號旁簽名紀錄，以利後續追查(該排程生產完，排程單將保留)。 (RMK00717) . 【美加訂單生產注意事項-CG1】中央段副操每顆銲道出Pot時觀察銲道同時，確認Beaver Tail與鋼板接觸之Guide Roll羊毛氈狀況，並適時添加潤滑油(避免乾掉)。 (RMK00717) | 訂單:2504EFE031/011 CG2 <生產備註> 事項如下 . 鍍鋅表面不可有鋅痕、壓痕、凹陷、及刮傷 、應變痕等。 (RMK00054) . 此經銷商保證平均厚度在1/2厚度公差內，厚度量測NG時，如單位長度符合範圍，請放行 (RMK00402) . 鍍層 AZ150 (含) 以上 , 鋅花等級 C~E 目標D，避免鋅花晶界明顯後續造成烤漆點狀未塗漆。 (RMK00565) . 此客戶有保證 全板形 急峻度 ≦ 0.7% ( ≦ 12 I-UNIT ) (RMK00583) . 【美加訂單生產注意事項-CG2】1.使用SUB-NOZZLE (RMK00717) | 訂單:2504EFE031/011 CC1 <生產備註> 事項如下 . 正面面漆(20U)及正面總膜厚(25U)要求管制90%以上之膜厚,未達標準降級. (RMK00054) . 若背面面漆(20U)及背面總膜厚(25U)時要求管制90%以上之膜厚,未達標準降級 (RMK00054) . 面漆=18U(90%)~請購基準22U(110%),標準板總膜厚=5+20U(100%面漆). (RMK00054) . 30CM*全寬*留1塊給LAB及1塊給塗料商, (RMK00054) . 【色差】1.1.此客戶對面漆(非B開頭之色碼)目視色差要求較高,請依限度樣本進行目視色差管制★--->發生過訴賠 (RMK00248) . 【色差】1.2.若針對特殊顏色需特別管理時，請品檢忽略1.1.的規定以特別規定為主 (RMK00248) . 此經銷商保證平均厚度在1/2厚度公差內，厚度量測NG時，如單位長度符合範圍，請放行 (RMK00402) . 【捲取】注意！本單為直立式包裝。禁用STAGGER捲取送包裝！送RCL重處理例外。 (RMK00512) . 此客戶有保證 全板形 急峻度 ≦ 0.7% ( ≦ 12 I-UNIT ) (RMK00583) . 【美加訂單生產注意事項-CCP】1.請烤漆入口依照正背面漆鋼捲投向規定進行鋼捲投入。 (RMK00717) . 【美加訂單生產注意事項-CCP】2.烤漆入口依照鋼捲投向規定進行鋼捲投入。(CR1/CG1 CR2/CG2-->正向入料。CR1/CG2 CR2/CG1-->反向入料) (RMK00717) . 【美加訂單生產注意事項-CCP】3.此訂單背面漆一律採Nature塗裝，塗裝黏度設定40秒以上 (RMK00717) | 訂單:2504EFE031/011 CC2 <生產備註> 事項如下 . 正面面漆(20U)及正面總膜厚(25U)要求管制90%以上之膜厚,未達標準降級. (RMK00054) . 若背面面漆(20U)及背面總膜厚(25U)時要求管制90%以上之膜厚,未達標準降級 (RMK00054) . 面漆=18U(90%)~請購基準22U(110%),標準板總膜厚=5+20U(100%面漆). (RMK00054) . 30CM*全寬*留1塊給LAB及1塊給塗料商, (RMK00054) . 【色差】1.1.此客戶對面漆(非B開頭之色碼)目視色差要求較高,請依限度樣本進行目視色差管制★--->發生過訴賠 (RMK00248) . 【色差】1.2.若針對特殊顏色需特別管理時，請品檢忽略1.1.的規定以特別規定為主 (RMK00248) . 此經銷商保證平均厚度在1/2厚度公差內，厚度量測NG時，如單位長度符合範圍，請放行 (RMK00402) . 【捲取】注意！本單為直立式包裝。禁用STAGGER捲取送包裝！送RCL重處理例外。 (RMK00512) . 此客戶有保證 全板形 急峻度 ≦ 0.7% ( ≦ 12 I-UNIT ) (RMK00583) . 【美加訂單生產注意事項-CCP】1.請烤漆入口依照正背面漆鋼捲投向規定進行鋼捲投入。 (RMK00717) . 【美加訂單生產注意事項-CCP】2.烤漆入口依照鋼捲投向規定進行鋼捲投入。(CR1/CG1 CR2/CG2-->正向入料。CR1/CG2 CR2/CG1-->反向入料) (RMK00717) . 【美加訂單生產注意事項-CCP】3.此訂單背面漆一律採Nature塗裝，塗裝黏度設定40秒以上 (RMK00717) | 訂單:2504EFE031/011 RCL <生產備註> 事項如下 . 【捲取】注意！本單為直立式包裝。禁用STAGGER捲取送包裝！送RCL重處理例外。 (RMK00512) | 訂單:2504EFE031/011 CCPK 無 <生產備註> 事項 | 訂單:2504EFE031/011 CGQC <品檢備註> 事項如下 . 鍍層 AZ150 (含) 以上 , 鋅花等級 C~E 目標D，避免鋅花晶界明顯後續造成烤漆點狀未塗漆。 (RMK00565) | 訂單:2504EFE031/011 CCQC <品檢備註> 事項如下 . 【色差】1.1.此客戶對面漆(非B開頭之色碼)目視色差要求較高,請依限度樣本進行目視色差管制★--->發生過訴賠 (RMK00248) . 【色差】1.2.若針對特殊顏色需特別管理時，請品檢忽略1.1.的規定以特別規定為主 (RMK00248) . 【捲取】注意！本單為直立式包裝。禁用STAGGER捲取送包裝！送RCL重處理例外。 (RMK00512) | 訂單:2504EFE031/011 TOL 無 <生產備註> 事項 |  | 訂單 2504EFE031/011 修改記錄如下: 20250312 09:00:59 (06023) 退火碼: >> H2, 用途碼: >> COG003, 背面標示: >> S000, 訂單背面顏色(五碼): >> BW73Z, 背面漆膜厚: >> NOM, 背面漆塗漆型式幾塗幾烤: >> 2, 鉻酸鹽: >> Z, 訂單厚度: >> 0.02, 訂單重: >> 20, 重量容許率(下限): >> 10, 重量容許率(上限): >> 10, 訂單寬度: >> 43, 鍍製方式: >> AC, 鋼捲內徑: >> 508, 鋼捲下限重: >> 3, 鋼捲上限重: >> 4.5, 壓花條件碼: >> -, 表面花紋: >> R, 綠色識別碼: >> -, 印刷輥號: >> -, 產品代碼: >> PPGL, 皮膜碼: >> -, 單位別: >> I, 油品種類: >> Z, 塗油量: >> Z, 包裝代碼: >> E0 , 保護膜碼: >> -, 客戶試片取樣型式: >> -, 調質碼: >> S, 套筒碼: >> P , 規格: >> A792SSGR80, 製造標準: >> ASTM, 表面處理劑種類: >> Z, 表面處理劑塗佈量: >> Z, 伸長率測試: >> N, 硬度測試碼: >> N, 抗拉強度測試: >> N, 降伏強度測試: >> N, 厚度變異: >> 0, 訂單正面顏色(五碼): >> SBH16, 正面漆膜厚: >> 25, 正面漆塗漆型式幾塗幾烤: >> 2, 修邊碼: >> Y, 重量碼: >> AW, 鋼捲捲向: >> O, 鍍層碼: >> AZ50, | F:保證1/2 ASTM 厚度公差
PPGL | 2504EFE031/012 |  | 1. 製造標準為MS、ASTM或銷新加坡之訂單，若無技術指定優先用料，請優先使用國內料，勿使用ANFEN (OFP00406)-{.不符.} | 1. 製造標準為MS、ASTM或銷新加坡之訂單，若無技術指定優先用料，請優先使用國內料，勿使用ANFEN (OFP00406)-{.不符.} 2. 【提醒】！本單為直立式包裝，嚴禁鍍鋅或烤漆後以STAGGER捲取 (OFP00451)-{.不符.} 3. 此經銷商有簽訂1/2厚度公差保證(無厚度變異),請調整冷軋與鍍鋅厚度公差管制範圍. 保證 ASTM 厚度公差 (OFP00180)-{.不符.} | 訂單:2504EFE031/012 CPL <生產備註> 事項如下 . 除HGI/ HGL 訂單邊緣不噴油. 其餘皆側緣噴油 (RMK00285) . 【美加訂單生產注意事項-CPL】1.客戶美加地區訂單實施修邊刀最大使用顆數上限(20顆) (RMK00717) . 【美加訂單生產注意事項-CPL】2.排程備註:注意修邊品質與毛邊 (RMK00717) . 【美加訂單生產注意事項-CPL】3.去毛邊輥的管制：兩側壓力均設定1.0 kg/cm2 (RMK00717) | 訂單:2504EFE031/012 CR1 <生產備註> 事項如下 . 此經銷商保證平均厚度在1/2厚度公差內，厚度量測NG時，如單位長度符合範圍，請放行 (RMK00402) . 此客戶有保證 全板形 急峻度 ≦ 0.7% ( ≦ 12 I-UNIT ) (RMK00583) . 【美加訂單生產注意事項-CR】1.兩側各加開一個spot cooling增加冷卻效果。 (RMK00717) . 【美加訂單生產注意事項-CR】2.發生毛邊時，請降速生產減輕毛邊程度，暫留討論後再處置。 (RMK00717) | 訂單:2504EFE031/012 CR2 <生產備註> 事項如下 . 此經銷商保證平均厚度在1/2厚度公差內，厚度量測NG時，如單位長度符合範圍，請放行 (RMK00402) . 此客戶有保證 全板形 急峻度 ≦ 0.7% ( ≦ 12 I-UNIT ) (RMK00583) . 【美加訂單生產注意事項-CR】1.兩側各加開一個spot cooling增加冷卻效果。 (RMK00717) . 【美加訂單生產注意事項-CR】2.發生毛邊時，請降速生產減輕毛邊程度，暫留討論後再處置。 (RMK00717) | 訂單:2504EFE031/012 CG1 <生產備註> 事項如下 . 此經銷商保證平均厚度在1/2厚度公差內，厚度量測NG時，如單位長度符合範圍，請放行 (RMK00402) . 鍍層 AZ150 (含) 以上 , 鋅花等級 C~E 目標D，避免鋅花晶界明顯後續造成烤漆點狀未塗漆。 (RMK00565) . 此客戶有保證 全板形 急峻度 ≦ 0.7% ( ≦ 12 I-UNIT ) (RMK00583) . 【美加訂單生產注意事項-CG1】副操確認完回控制室後，於生產排程鋼號旁簽名紀錄，以利後續追查(該排程生產完，排程單將保留)。 (RMK00717) . 【美加訂單生產注意事項-CG1】中央段副操每顆銲道出Pot時觀察銲道同時，確認Beaver Tail與鋼板接觸之Guide Roll羊毛氈狀況，並適時添加潤滑油(避免乾掉)。 (RMK00717) | 訂單:2504EFE031/012 CG2 <生產備註> 事項如下 . 此經銷商保證平均厚度在1/2厚度公差內，厚度量測NG時，如單位長度符合範圍，請放行 (RMK00402) . 鍍層 AZ150 (含) 以上 , 鋅花等級 C~E 目標D，避免鋅花晶界明顯後續造成烤漆點狀未塗漆。 (RMK00565) . 此客戶有保證 全板形 急峻度 ≦ 0.7% ( ≦ 12 I-UNIT ) (RMK00583) . 【美加訂單生產注意事項-CG2】1.使用SUB-NOZZLE (RMK00717) | 訂單:2504EFE031/012 CC1 <生產備註> 事項如下 . 【色差-塗佈量】.此色遮蓋性不佳，面漆塗佈量≧90% (RMK-E_CHIN) . 【色差】1.1.此客戶對面漆(非B開頭之色碼)目視色差要求較高,請依限度樣本進行目視色差管制★--->發生過訴賠 (RMK00248) . 【色差】1.2.若針對特殊顏色需特別管理時，請品檢忽略1.1.的規定以特別規定為主 (RMK00248) . 此經銷商保證平均厚度在1/2厚度公差內，厚度量測NG時，如單位長度符合範圍，請放行 (RMK00402) . 【捲取】注意！本單為直立式包裝。禁用STAGGER捲取送包裝！送RCL重處理例外。 (RMK00512) . 此客戶有保證 全板形 急峻度 ≦ 0.7% ( ≦ 12 I-UNIT ) (RMK00583) . 【美加訂單生產注意事項-CCP】1.請烤漆入口依照正背面漆鋼捲投向規定進行鋼捲投入。 (RMK00717) . 【美加訂單生產注意事項-CCP】2.烤漆入口依照鋼捲投向規定進行鋼捲投入。(CR1/CG1 CR2/CG2-->正向入料。CR1/CG2 CR2/CG1-->反向入料) (RMK00717) . 【美加訂單生產注意事項-CCP】3.此訂單背面漆一律採Nature塗裝，塗裝黏度設定40秒以上 (RMK00717) . 【色差】色差放行管制DE≦3.0,只管制當批 (RMK00721) . 【膜厚】此色遮蓋性不佳，面漆塗佈量≧90% (RMK00721) | 訂單:2504EFE031/012 CC2 <生產備註> 事項如下 . 【色差-塗佈量】.此色遮蓋性不佳，面漆塗佈量≧90% (RMK-E_CHIN) . 【色差】1.1.此客戶對面漆(非B開頭之色碼)目視色差要求較高,請依限度樣本進行目視色差管制★--->發生過訴賠 (RMK00248) . 【色差】1.2.若針對特殊顏色需特別管理時，請品檢忽略1.1.的規定以特別規定為主 (RMK00248) . 此經銷商保證平均厚度在1/2厚度公差內，厚度量測NG時，如單位長度符合範圍，請放行 (RMK00402) . 【捲取】注意！本單為直立式包裝。禁用STAGGER捲取送包裝！送RCL重處理例外。 (RMK00512) . 此客戶有保證 全板形 急峻度 ≦ 0.7% ( ≦ 12 I-UNIT ) (RMK00583) . 【美加訂單生產注意事項-CCP】1.請烤漆入口依照正背面漆鋼捲投向規定進行鋼捲投入。 (RMK00717) . 【美加訂單生產注意事項-CCP】2.烤漆入口依照鋼捲投向規定進行鋼捲投入。(CR1/CG1 CR2/CG2-->正向入料。CR1/CG2 CR2/CG1-->反向入料) (RMK00717) . 【美加訂單生產注意事項-CCP】3.此訂單背面漆一律採Nature塗裝，塗裝黏度設定40秒以上 (RMK00717) . 【色差】色差放行管制DE≦3.0,只管制當批 (RMK00721) . 【膜厚】此色遮蓋性不佳，面漆塗佈量≧90% (RMK00721) | 訂單:2504EFE031/012 RCL <生產備註> 事項如下 . 【捲取】注意！本單為直立式包裝。禁用STAGGER捲取送包裝！送RCL重處理例外。 (RMK00512) | 訂單:2504EFE031/012 CCPK 無 <生產備註> 事項 | 訂單:2504EFE031/012 CGQC <品檢備註> 事項如下 . 鍍層 AZ150 (含) 以上 , 鋅花等級 C~E 目標D，避免鋅花晶界明顯後續造成烤漆點狀未塗漆。 (RMK00565) | 訂單:2504EFE031/012 CCQC <品檢備註> 事項如下 . 【色差-塗佈量】.此色遮蓋性不佳，面漆塗佈量≧90% (RMK-E_CHIN) . 【色差】1.1.此客戶對面漆(非B開頭之色碼)目視色差要求較高,請依限度樣本進行目視色差管制★--->發生過訴賠 (RMK00248) . 【色差】1.2.若針對特殊顏色需特別管理時，請品檢忽略1.1.的規定以特別規定為主 (RMK00248) . 【捲取】注意！本單為直立式包裝。禁用STAGGER捲取送包裝！送RCL重處理例外。 (RMK00512) . 【色差】色差放行管制DE≦3.0,只管制當批 (RMK00721) . 【膜厚】此色遮蓋性不佳，面漆塗佈量≧90% (RMK00721) | 訂單:2504EFE031/012 TOL 無 <生產備註> 事項 | 【色差-塗佈量】.此色遮蓋性不佳，面漆塗佈量≧90%^^/CC1/CC2/CCQC/ <<.E_CHIN 2025/03/19 08:06.>> | 訂單 2504EFE031/012 修改記錄如下: 20250312 09:01:02 (06023) 退火碼: >> H2, 用途碼: >> COA001, 背面標示: >> S000, 訂單背面顏色(五碼): >> BW73Z, 背面漆膜厚: >> NOM, 背面漆塗漆型式幾塗幾烤: >> 2, 鉻酸鹽: >> Z, 訂單厚度: >> 0.02, 訂單重: >> 20, 重量容許率(下限): >> 10, 重量容許率(上限): >> 10, 訂單寬度: >> 43, 鍍製方式: >> AC, 鋼捲內徑: >> 508, 鋼捲下限重: >> 3, 鋼捲上限重: >> 4.5, 壓花條件碼: >> -, 表面花紋: >> R, 綠色識別碼: >> -, 印刷輥號: >> -, 產品代碼: >> PPGL, 皮膜碼: >> -, 單位別: >> I, 油品種類: >> Z, 塗油量: >> Z, 包裝代碼: >> E0 , 保護膜碼: >> -, 客戶試片取樣型式: >> -, 調質碼: >> S, 套筒碼: >> P , 規格: >> A792SSGR80, 製造標準: >> ASTM, 表面處理劑種類: >> Z, 表面處理劑塗佈量: >> Z, 伸長率測試: >> N, 硬度測試碼: >> N, 抗拉強度測試: >> N, 降伏強度測試: >> N, 厚度變異: >> 0, 訂單正面顏色(五碼): >> SR966, 正面漆膜厚: >> 25, 正面漆塗漆型式幾塗幾烤: >> 2, 修邊碼: >> Y, 重量碼: >> AW, 鋼捲捲向: >> O, 鍍層碼: >> AZ50, | F:保證1/2 ASTM 厚度公差
PPGL | 2504EFE031/013 |  | 1. 製造標準為MS、ASTM或銷新加坡之訂單，若無技術指定優先用料，請優先使用國內料，勿使用ANFEN (OFP00406)-{.不符.} | 1. 製造標準為MS、ASTM或銷新加坡之訂單，若無技術指定優先用料，請優先使用國內料，勿使用ANFEN (OFP00406)-{.不符.} 2. 【提醒】！本單為直立式包裝，嚴禁鍍鋅或烤漆後以STAGGER捲取 (OFP00451)-{.不符.} 3. ※超耐候一系列用途要確認是否有英制公差需求，有英制公差需求時選配碼用ON027※ (OFP00680)-{.不符.} 4. 此經銷商有簽訂1/2厚度公差保證(無厚度變異),請調整冷軋與鍍鋅厚度公差管制範圍. 保證 ASTM 厚度公差 (OFP00180)-{.不符.} | 訂單:2504EFE031/013 CPL <生產備註> 事項如下 . 除HGI/ HGL 訂單邊緣不噴油. 其餘皆側緣噴油 (RMK00285) . 【美加訂單生產注意事項-CPL】1.客戶美加地區訂單實施修邊刀最大使用顆數上限(20顆) (RMK00717) . 【美加訂單生產注意事項-CPL】2.排程備註:注意修邊品質與毛邊 (RMK00717) . 【美加訂單生產注意事項-CPL】3.去毛邊輥的管制：兩側壓力均設定1.0 kg/cm2 (RMK00717) | 訂單:2504EFE031/013 CR1 <生產備註> 事項如下 . 此經銷商保證平均厚度在1/2厚度公差內，厚度量測NG時，如單位長度符合範圍，請放行 (RMK00402) . 此客戶有保證 全板形 急峻度 ≦ 0.7% ( ≦ 12 I-UNIT ) (RMK00583) . 【美加訂單生產注意事項-CR】1.兩側各加開一個spot cooling增加冷卻效果。 (RMK00717) . 【美加訂單生產注意事項-CR】2.發生毛邊時，請降速生產減輕毛邊程度，暫留討論後再處置。 (RMK00717) | 訂單:2504EFE031/013 CR2 <生產備註> 事項如下 . 此經銷商保證平均厚度在1/2厚度公差內，厚度量測NG時，如單位長度符合範圍，請放行 (RMK00402) . 此客戶有保證 全板形 急峻度 ≦ 0.7% ( ≦ 12 I-UNIT ) (RMK00583) . 【美加訂單生產注意事項-CR】1.兩側各加開一個spot cooling增加冷卻效果。 (RMK00717) . 【美加訂單生產注意事項-CR】2.發生毛邊時，請降速生產減輕毛邊程度，暫留討論後再處置。 (RMK00717) | 訂單:2504EFE031/013 CG1 <生產備註> 事項如下 . 鍍鋅表面不可有鋅痕、壓痕、凹陷、及刮傷 、應變痕等。 (RMK00054) . 此經銷商保證平均厚度在1/2厚度公差內，厚度量測NG時，如單位長度符合範圍，請放行 (RMK00402) . 此客戶有保證 全板形 急峻度 ≦ 0.7% ( ≦ 12 I-UNIT ) (RMK00583) . 【美加訂單生產注意事項-CG1】副操確認完回控制室後，於生產排程鋼號旁簽名紀錄，以利後續追查(該排程生產完，排程單將保留)。 (RMK00717) . 【美加訂單生產注意事項-CG1】中央段副操每顆銲道出Pot時觀察銲道同時，確認Beaver Tail與鋼板接觸之Guide Roll羊毛氈狀況，並適時添加潤滑油(避免乾掉)。 (RMK00717) | 訂單:2504EFE031/013 CG2 <生產備註> 事項如下 . 鍍鋅表面不可有鋅痕、壓痕、凹陷、及刮傷 、應變痕等。 (RMK00054) . 此經銷商保證平均厚度在1/2厚度公差內，厚度量測NG時，如單位長度符合範圍，請放行 (RMK00402) . 此客戶有保證 全板形 急峻度 ≦ 0.7% ( ≦ 12 I-UNIT ) (RMK00583) . 【美加訂單生產注意事項-CG2】1.使用SUB-NOZZLE (RMK00717) | 訂單:2504EFE031/013 CC1 <生產備註> 事項如下 . 正面面漆(20U)及正面總膜厚(25U)要求管制90%以上之膜厚,未達標準降級. (RMK00054) . 若背面面漆(20U)及背面總膜厚(25U)時要求管制90%以上之膜厚,未達標準降級 (RMK00054) . 面漆=18U(90%)~請購基準22U(110%),標準板總膜厚=5+20U(100%面漆). (RMK00054) . 30CM*全寬*留1塊給LAB及1塊給塗料商, (RMK00054) . 【色差】1.1.此客戶對面漆(非B開頭之色碼)目視色差要求較高,請依限度樣本進行目視色差管制★--->發生過訴賠 (RMK00248) . 【色差】1.2.若針對特殊顏色需特別管理時，請品檢忽略1.1.的規定以特別規定為主 (RMK00248) . 此經銷商保證平均厚度在1/2厚度公差內，厚度量測NG時，如單位長度符合範圍，請放行 (RMK00402) . 【捲取】注意！本單為直立式包裝。禁用STAGGER捲取送包裝！送RCL重處理例外。 (RMK00512) . 此客戶有保證 全板形 急峻度 ≦ 0.7% ( ≦ 12 I-UNIT ) (RMK00583) . 【美加訂單生產注意事項-CCP】1.請烤漆入口依照正背面漆鋼捲投向規定進行鋼捲投入。 (RMK00717) . 【美加訂單生產注意事項-CCP】2.烤漆入口依照鋼捲投向規定進行鋼捲投入。(CR1/CG1 CR2/CG2-->正向入料。CR1/CG2 CR2/CG1-->反向入料) (RMK00717) . 【美加訂單生產注意事項-CCP】3.此訂單背面漆一律採Nature塗裝，塗裝黏度設定40秒以上 (RMK00717) | 訂單:2504EFE031/013 CC2 <生產備註> 事項如下 . 正面面漆(20U)及正面總膜厚(25U)要求管制90%以上之膜厚,未達標準降級. (RMK00054) . 若背面面漆(20U)及背面總膜厚(25U)時要求管制90%以上之膜厚,未達標準降級 (RMK00054) . 面漆=18U(90%)~請購基準22U(110%),標準板總膜厚=5+20U(100%面漆). (RMK00054) . 30CM*全寬*留1塊給LAB及1塊給塗料商, (RMK00054) . 【色差】1.1.此客戶對面漆(非B開頭之色碼)目視色差要求較高,請依限度樣本進行目視色差管制★--->發生過訴賠 (RMK00248) . 【色差】1.2.若針對特殊顏色需特別管理時，請品檢忽略1.1.的規定以特別規定為主 (RMK00248) . 此經銷商保證平均厚度在1/2厚度公差內，厚度量測NG時，如單位長度符合範圍，請放行 (RMK00402) . 【捲取】注意！本單為直立式包裝。禁用STAGGER捲取送包裝！送RCL重處理例外。 (RMK00512) . 此客戶有保證 全板形 急峻度 ≦ 0.7% ( ≦ 12 I-UNIT ) (RMK00583) . 【美加訂單生產注意事項-CCP】1.請烤漆入口依照正背面漆鋼捲投向規定進行鋼捲投入。 (RMK00717) . 【美加訂單生產注意事項-CCP】2.烤漆入口依照鋼捲投向規定進行鋼捲投入。(CR1/CG1 CR2/CG2-->正向入料。CR1/CG2 CR2/CG1-->反向入料) (RMK00717) . 【美加訂單生產注意事項-CCP】3.此訂單背面漆一律採Nature塗裝，塗裝黏度設定40秒以上 (RMK00717) | 訂單:2504EFE031/013 RCL <生產備註> 事項如下 . 【捲取】注意！本單為直立式包裝。禁用STAGGER捲取送包裝！送RCL重處理例外。 (RMK00512) | 訂單:2504EFE031/013 CCPK 無 <生產備註> 事項 | 訂單:2504EFE031/013 CGQC 無 <品檢備註> 事項 | 訂單:2504EFE031/013 CCQC <品檢備註> 事項如下 . 【色差】1.1.此客戶對面漆(非B開頭之色碼)目視色差要求較高,請依限度樣本進行目視色差管制★--->發生過訴賠 (RMK00248) . 【色差】1.2.若針對特殊顏色需特別管理時，請品檢忽略1.1.的規定以特別規定為主 (RMK00248) . 【捲取】注意！本單為直立式包裝。禁用STAGGER捲取送包裝！送RCL重處理例外。 (RMK00512) | 訂單:2504EFE031/013 TOL 無 <生產備註> 事項 |  | 訂單 2504EFE031/013 修改記錄如下: 20250312 09:01:05 (06023) 退火碼: >> S1, 用途碼: >> COG003, 背面標示: >> S000, 訂單背面顏色(五碼): >> BW73Z, 背面漆膜厚: >> NOM, 背面漆塗漆型式幾塗幾烤: >> 2, 鉻酸鹽: >> Z, 訂單厚度: >> 0.02, 訂單重: >> 40, 重量容許率(下限): >> 10, 重量容許率(上限): >> 10, 訂單寬度: >> 48, 鍍製方式: >> AC, 鋼捲內徑: >> 508, 鋼捲下限重: >> 3, 鋼捲上限重: >> 4.5, 壓花條件碼: >> -, 表面花紋: >> R, 綠色識別碼: >> -, 印刷輥號: >> -, 產品代碼: >> PPGL, 皮膜碼: >> -, 單位別: >> I, 油品種類: >> Z, 塗油量: >> Z, 包裝代碼: >> E0 , 保護膜碼: >> -, 客戶試片取樣型式: >> -, 調質碼: >> S, 套筒碼: >> P , 規格: >> A792SSGR33, 製造標準: >> ASTM, 表面處理劑種類: >> Z, 表面處理劑塗佈量: >> Z, 伸長率測試: >> N, 硬度測試碼: >> N, 抗拉強度測試: >> N, 降伏強度測試: >> N, 厚度變異: >> 0, 訂單正面顏色(五碼): >> SBH78, 正面漆膜厚: >> 25, 正面漆塗漆型式幾塗幾烤: >> 2, 修邊碼: >> Y, 重量碼: >> AW, 鋼捲捲向: >> O, 鍍層碼: >> AZ50, | F:保證1/2 ASTM 厚度公差
PPGL | 2504EFE031/014 |  | 1. 製造標準為MS、ASTM或銷新加坡之訂單，若無技術指定優先用料，請優先使用國內料，勿使用ANFEN (OFP00406)-{.不符.} | 1. 製造標準為MS、ASTM或銷新加坡之訂單，若無技術指定優先用料，請優先使用國內料，勿使用ANFEN (OFP00406)-{.不符.} 2. 【提醒】！本單為直立式包裝，嚴禁鍍鋅或烤漆後以STAGGER捲取 (OFP00451)-{.不符.} 3. ※超耐候一系列用途要確認是否有英制公差需求，有英制公差需求時選配碼用ON027※ (OFP00680)-{.不符.} 4. 此經銷商有簽訂1/2厚度公差保證(無厚度變異),請調整冷軋與鍍鋅厚度公差管制範圍. 保證 ASTM 厚度公差 (OFP00180)-{.不符.} | 訂單:2504EFE031/014 CPL <生產備註> 事項如下 . 除HGI/ HGL 訂單邊緣不噴油. 其餘皆側緣噴油 (RMK00285) . 【美加訂單生產注意事項-CPL】1.客戶美加地區訂單實施修邊刀最大使用顆數上限(20顆) (RMK00717) . 【美加訂單生產注意事項-CPL】2.排程備註:注意修邊品質與毛邊 (RMK00717) . 【美加訂單生產注意事項-CPL】3.去毛邊輥的管制：兩側壓力均設定1.0 kg/cm2 (RMK00717) | 訂單:2504EFE031/014 CR1 <生產備註> 事項如下 . 此經銷商保證平均厚度在1/2厚度公差內，厚度量測NG時，如單位長度符合範圍，請放行 (RMK00402) . 此客戶有保證 全板形 急峻度 ≦ 0.7% ( ≦ 12 I-UNIT ) (RMK00583) . 【美加訂單生產注意事項-CR】1.兩側各加開一個spot cooling增加冷卻效果。 (RMK00717) . 【美加訂單生產注意事項-CR】2.發生毛邊時，請降速生產減輕毛邊程度，暫留討論後再處置。 (RMK00717) | 訂單:2504EFE031/014 CR2 <生產備註> 事項如下 . 此經銷商保證平均厚度在1/2厚度公差內，厚度量測NG時，如單位長度符合範圍，請放行 (RMK00402) . 此客戶有保證 全板形 急峻度 ≦ 0.7% ( ≦ 12 I-UNIT ) (RMK00583) . 【美加訂單生產注意事項-CR】1.兩側各加開一個spot cooling增加冷卻效果。 (RMK00717) . 【美加訂單生產注意事項-CR】2.發生毛邊時，請降速生產減輕毛邊程度，暫留討論後再處置。 (RMK00717) | 訂單:2504EFE031/014 CG1 <生產備註> 事項如下 . 鍍鋅表面不可有鋅痕、壓痕、凹陷、及刮傷 、應變痕等。 (RMK00054) . 此經銷商保證平均厚度在1/2厚度公差內，厚度量測NG時，如單位長度符合範圍，請放行 (RMK00402) . 此客戶有保證 全板形 急峻度 ≦ 0.7% ( ≦ 12 I-UNIT ) (RMK00583) . 【美加訂單生產注意事項-CG1】副操確認完回控制室後，於生產排程鋼號旁簽名紀錄，以利後續追查(該排程生產完，排程單將保留)。 (RMK00717) . 【美加訂單生產注意事項-CG1】中央段副操每顆銲道出Pot時觀察銲道同時，確認Beaver Tail與鋼板接觸之Guide Roll羊毛氈狀況，並適時添加潤滑油(避免乾掉)。 (RMK00717) | 訂單:2504EFE031/014 CG2 <生產備註> 事項如下 . 鍍鋅表面不可有鋅痕、壓痕、凹陷、及刮傷 、應變痕等。 (RMK00054) . 此經銷商保證平均厚度在1/2厚度公差內，厚度量測NG時，如單位長度符合範圍，請放行 (RMK00402) . 此客戶有保證 全板形 急峻度 ≦ 0.7% ( ≦ 12 I-UNIT ) (RMK00583) . 【美加訂單生產注意事項-CG2】1.使用SUB-NOZZLE (RMK00717) | 訂單:2504EFE031/014 CC1 <生產備註> 事項如下 . 正面面漆(20U)及正面總膜厚(25U)要求管制90%以上之膜厚,未達標準降級. (RMK00054) . 若背面面漆(20U)及背面總膜厚(25U)時要求管制90%以上之膜厚,未達標準降級 (RMK00054) . 面漆=18U(90%)~請購基準22U(110%),標準板總膜厚=5+20U(100%面漆). (RMK00054) . 30CM*全寬*留1塊給LAB及1塊給塗料商, (RMK00054) . 【色差】1.1.此客戶對面漆(非B開頭之色碼)目視色差要求較高,請依限度樣本進行目視色差管制★--->發生過訴賠 (RMK00248) . 【色差】1.2.若針對特殊顏色需特別管理時，請品檢忽略1.1.的規定以特別規定為主 (RMK00248) . 此經銷商保證平均厚度在1/2厚度公差內，厚度量測NG時，如單位長度符合範圍，請放行 (RMK00402) . 【捲取】注意！本單為直立式包裝。禁用STAGGER捲取送包裝！送RCL重處理例外。 (RMK00512) . 此客戶有保證 全板形 急峻度 ≦ 0.7% ( ≦ 12 I-UNIT ) (RMK00583) . 【水痕】因TOP 為YCP 近似深黑色水痕可能嚴重，因此指定CC1生產注意W/Q 使用純水與水量控制 (RMK00588) . 【美加訂單生產注意事項-CCP】1.請烤漆入口依照正背面漆鋼捲投向規定進行鋼捲投入。 (RMK00717) . 【美加訂單生產注意事項-CCP】2.烤漆入口依照鋼捲投向規定進行鋼捲投入。(CR1/CG1 CR2/CG2-->正向入料。CR1/CG2 CR2/CG1-->反向入料) (RMK00717) . 【美加訂單生產注意事項-CCP】3.此訂單背面漆一律採Nature塗裝，塗裝黏度設定40秒以上 (RMK00717) | 訂單:2504EFE031/014 CC2 <生產備註> 事項如下 . 正面面漆(20U)及正面總膜厚(25U)要求管制90%以上之膜厚,未達標準降級. (RMK00054) . 若背面面漆(20U)及背面總膜厚(25U)時要求管制90%以上之膜厚,未達標準降級 (RMK00054) . 面漆=18U(90%)~請購基準22U(110%),標準板總膜厚=5+20U(100%面漆). (RMK00054) . 30CM*全寬*留1塊給LAB及1塊給塗料商, (RMK00054) . 【色差】1.1.此客戶對面漆(非B開頭之色碼)目視色差要求較高,請依限度樣本進行目視色差管制★--->發生過訴賠 (RMK00248) . 【色差】1.2.若針對特殊顏色需特別管理時，請品檢忽略1.1.的規定以特別規定為主 (RMK00248) . 此經銷商保證平均厚度在1/2厚度公差內，厚度量測NG時，如單位長度符合範圍，請放行 (RMK00402) . 【捲取】注意！本單為直立式包裝。禁用STAGGER捲取送包裝！送RCL重處理例外。 (RMK00512) . 此客戶有保證 全板形 急峻度 ≦ 0.7% ( ≦ 12 I-UNIT ) (RMK00583) . 【水痕】因TOP 為YCP 近似深黑色水痕可能嚴重，因此指定CC1生產注意W/Q 使用純水與水量控制 (RMK00588) . 【美加訂單生產注意事項-CCP】1.請烤漆入口依照正背面漆鋼捲投向規定進行鋼捲投入。 (RMK00717) . 【美加訂單生產注意事項-CCP】2.烤漆入口依照鋼捲投向規定進行鋼捲投入。(CR1/CG1 CR2/CG2-->正向入料。CR1/CG2 CR2/CG1-->反向入料) (RMK00717) . 【美加訂單生產注意事項-CCP】3.此訂單背面漆一律採Nature塗裝，塗裝黏度設定40秒以上 (RMK00717) | 訂單:2504EFE031/014 RCL <生產備註> 事項如下 . 【捲取】注意！本單為直立式包裝。禁用STAGGER捲取送包裝！送RCL重處理例外。 (RMK00512) | 訂單:2504EFE031/014 CCPK 無 <生產備註> 事項 | 訂單:2504EFE031/014 CGQC 無 <品檢備註> 事項 | 訂單:2504EFE031/014 CCQC <品檢備註> 事項如下 . 【色差】1.1.此客戶對面漆(非B開頭之色碼)目視色差要求較高,請依限度樣本進行目視色差管制★--->發生過訴賠 (RMK00248) . 【色差】1.2.若針對特殊顏色需特別管理時，請品檢忽略1.1.的規定以特別規定為主 (RMK00248) . 【捲取】注意！本單為直立式包裝。禁用STAGGER捲取送包裝！送RCL重處理例外。 (RMK00512) . 【水痕】因TOP 為YCP 近似深黑色水痕可能嚴重，因此指定CC1生產注意W/Q 使用純水與水量控制 (RMK00588) | 訂單:2504EFE031/014 TOL 無 <生產備註> 事項 |  | 訂單 2504EFE031/014 修改記錄如下: 20250312 09:01:09 (06023) 退火碼: >> S1, 用途碼: >> COG007, 背面標示: >> S000, 訂單背面顏色(五碼): >> BW73Z, 背面漆膜厚: >> NOM, 背面漆塗漆型式幾塗幾烤: >> 2, 鉻酸鹽: >> Z, 訂單厚度: >> 0.02, 訂單重: >> 40, 重量容許率(下限): >> 10, 重量容許率(上限): >> 10, 訂單寬度: >> 48, 鍍製方式: >> AC, 鋼捲內徑: >> 508, 鋼捲下限重: >> 3, 鋼捲上限重: >> 4.5, 壓花條件碼: >> -, 表面花紋: >> R, 綠色識別碼: >> -, 印刷輥號: >> -, 產品代碼: >> PPGL, 皮膜碼: >> -, 單位別: >> I, 油品種類: >> Z, 塗油量: >> Z, 包裝代碼: >> E0 , 保護膜碼: >> -, 客戶試片取樣型式: >> -, 調質碼: >> S, 套筒碼: >> P , 規格: >> A792SSGR33, 製造標準: >> ASTM, 表面處理劑種類: >> Z, 表面處理劑塗佈量: >> Z, 伸長率測試: >> N, 硬度測試碼: >> N, 抗拉強度測試: >> N, 降伏強度測試: >> N, 厚度變異: >> 0, 訂單正面顏色(五碼): >> SYT9P, 正面漆膜厚: >> 25, 正面漆塗漆型式幾塗幾烤: >> 2, 修邊碼: >> Y, 重量碼: >> AW, 鋼捲捲向: >> O, 鍍層碼: >> AZ50, | F:保證1/2 ASTM 厚度公差
PPGL | 2504EFE031/015 |  | 1. 製造標準為MS、ASTM或銷新加坡之訂單，若無技術指定優先用料，請優先使用國內料，勿使用ANFEN (OFP00406)-{.不符.} | 1. 製造標準為MS、ASTM或銷新加坡之訂單，若無技術指定優先用料，請優先使用國內料，勿使用ANFEN (OFP00406)-{.不符.} 2. 【提醒】！本單為直立式包裝，嚴禁鍍鋅或烤漆後以STAGGER捲取 (OFP00451)-{.不符.} 3. ※超耐候一系列用途要確認是否有英制公差需求，有英制公差需求時選配碼用ON027※ (OFP00680)-{.不符.} 4. 此經銷商有簽訂1/2厚度公差保證(無厚度變異),請調整冷軋與鍍鋅厚度公差管制範圍. 保證 ASTM 厚度公差 (OFP00180)-{.不符.} | 訂單:2504EFE031/015 CPL <生產備註> 事項如下 . 除HGI/ HGL 訂單邊緣不噴油. 其餘皆側緣噴油 (RMK00285) . 【美加訂單生產注意事項-CPL】1.客戶美加地區訂單實施修邊刀最大使用顆數上限(20顆) (RMK00717) . 【美加訂單生產注意事項-CPL】2.排程備註:注意修邊品質與毛邊 (RMK00717) . 【美加訂單生產注意事項-CPL】3.去毛邊輥的管制：兩側壓力均設定1.0 kg/cm2 (RMK00717) | 訂單:2504EFE031/015 CR1 <生產備註> 事項如下 . 此經銷商保證平均厚度在1/2厚度公差內，厚度量測NG時，如單位長度符合範圍，請放行 (RMK00402) . 此客戶有保證 全板形 急峻度 ≦ 0.7% ( ≦ 12 I-UNIT ) (RMK00583) . 【美加訂單生產注意事項-CR】1.兩側各加開一個spot cooling增加冷卻效果。 (RMK00717) . 【美加訂單生產注意事項-CR】2.發生毛邊時，請降速生產減輕毛邊程度，暫留討論後再處置。 (RMK00717) | 訂單:2504EFE031/015 CR2 <生產備註> 事項如下 . 此經銷商保證平均厚度在1/2厚度公差內，厚度量測NG時，如單位長度符合範圍，請放行 (RMK00402) . 此客戶有保證 全板形 急峻度 ≦ 0.7% ( ≦ 12 I-UNIT ) (RMK00583) . 【美加訂單生產注意事項-CR】1.兩側各加開一個spot cooling增加冷卻效果。 (RMK00717) . 【美加訂單生產注意事項-CR】2.發生毛邊時，請降速生產減輕毛邊程度，暫留討論後再處置。 (RMK00717) | 訂單:2504EFE031/015 CG1 <生產備註> 事項如下 . 鍍鋅表面不可有鋅痕、壓痕、凹陷、及刮傷 、應變痕等。 (RMK00054) . 此經銷商保證平均厚度在1/2厚度公差內，厚度量測NG時，如單位長度符合範圍，請放行 (RMK00402) . 此客戶有保證 全板形 急峻度 ≦ 0.7% ( ≦ 12 I-UNIT ) (RMK00583) . 【美加訂單生產注意事項-CG1】副操確認完回控制室後，於生產排程鋼號旁簽名紀錄，以利後續追查(該排程生產完，排程單將保留)。 (RMK00717) . 【美加訂單生產注意事項-CG1】中央段副操每顆銲道出Pot時觀察銲道同時，確認Beaver Tail與鋼板接觸之Guide Roll羊毛氈狀況，並適時添加潤滑油(避免乾掉)。 (RMK00717) | 訂單:2504EFE031/015 CG2 <生產備註> 事項如下 . 鍍鋅表面不可有鋅痕、壓痕、凹陷、及刮傷 、應變痕等。 (RMK00054) . 此經銷商保證平均厚度在1/2厚度公差內，厚度量測NG時，如單位長度符合範圍，請放行 (RMK00402) . 此客戶有保證 全板形 急峻度 ≦ 0.7% ( ≦ 12 I-UNIT ) (RMK00583) . 【美加訂單生產注意事項-CG2】1.使用SUB-NOZZLE (RMK00717) | 訂單:2504EFE031/015 CC1 <生產備註> 事項如下 . 正面面漆(20U)及正面總膜厚(25U)要求管制90%以上之膜厚,未達標準降級. (RMK00054) . 若背面面漆(20U)及背面總膜厚(25U)時要求管制90%以上之膜厚,未達標準降級 (RMK00054) . 面漆=18U(90%)~請購基準22U(110%),標準板總膜厚=5+20U(100%面漆). (RMK00054) . 30CM*全寬*留1塊給LAB及1塊給塗料商, (RMK00054) . 【色差】1.1.此客戶對面漆(非B開頭之色碼)目視色差要求較高,請依限度樣本進行目視色差管制★--->發生過訴賠 (RMK00248) . 【色差】1.2.若針對特殊顏色需特別管理時，請品檢忽略1.1.的規定以特別規定為主 (RMK00248) . 此經銷商保證平均厚度在1/2厚度公差內，厚度量測NG時，如單位長度符合範圍，請放行 (RMK00402) . 【捲取】注意！本單為直立式包裝。禁用STAGGER捲取送包裝！送RCL重處理例外。 (RMK00512) . 此客戶有保證 全板形 急峻度 ≦ 0.7% ( ≦ 12 I-UNIT ) (RMK00583) . 【美加訂單生產注意事項-CCP】1.請烤漆入口依照正背面漆鋼捲投向規定進行鋼捲投入。 (RMK00717) . 【美加訂單生產注意事項-CCP】2.烤漆入口依照鋼捲投向規定進行鋼捲投入。(CR1/CG1 CR2/CG2-->正向入料。CR1/CG2 CR2/CG1-->反向入料) (RMK00717) . 【美加訂單生產注意事項-CCP】3.此訂單背面漆一律採Nature塗裝，塗裝黏度設定40秒以上 (RMK00717) | 訂單:2504EFE031/015 CC2 <生產備註> 事項如下 . 正面面漆(20U)及正面總膜厚(25U)要求管制90%以上之膜厚,未達標準降級. (RMK00054) . 若背面面漆(20U)及背面總膜厚(25U)時要求管制90%以上之膜厚,未達標準降級 (RMK00054) . 面漆=18U(90%)~請購基準22U(110%),標準板總膜厚=5+20U(100%面漆). (RMK00054) . 30CM*全寬*留1塊給LAB及1塊給塗料商, (RMK00054) . 【色差】1.1.此客戶對面漆(非B開頭之色碼)目視色差要求較高,請依限度樣本進行目視色差管制★--->發生過訴賠 (RMK00248) . 【色差】1.2.若針對特殊顏色需特別管理時，請品檢忽略1.1.的規定以特別規定為主 (RMK00248) . 此經銷商保證平均厚度在1/2厚度公差內，厚度量測NG時，如單位長度符合範圍，請放行 (RMK00402) . 【捲取】注意！本單為直立式包裝。禁用STAGGER捲取送包裝！送RCL重處理例外。 (RMK00512) . 此客戶有保證 全板形 急峻度 ≦ 0.7% ( ≦ 12 I-UNIT ) (RMK00583) . 【美加訂單生產注意事項-CCP】1.請烤漆入口依照正背面漆鋼捲投向規定進行鋼捲投入。 (RMK00717) . 【美加訂單生產注意事項-CCP】2.烤漆入口依照鋼捲投向規定進行鋼捲投入。(CR1/CG1 CR2/CG2-->正向入料。CR1/CG2 CR2/CG1-->反向入料) (RMK00717) . 【美加訂單生產注意事項-CCP】3.此訂單背面漆一律採Nature塗裝，塗裝黏度設定40秒以上 (RMK00717) | 訂單:2504EFE031/015 RCL <生產備註> 事項如下 . 【捲取】注意！本單為直立式包裝。禁用STAGGER捲取送包裝！送RCL重處理例外。 (RMK00512) | 訂單:2504EFE031/015 CCPK 無 <生產備註> 事項 | 訂單:2504EFE031/015 CGQC 無 <品檢備註> 事項 | 訂單:2504EFE031/015 CCQC <品檢備註> 事項如下 . 【色差】1.1.此客戶對面漆(非B開頭之色碼)目視色差要求較高,請依限度樣本進行目視色差管制★--->發生過訴賠 (RMK00248) . 【色差】1.2.若針對特殊顏色需特別管理時，請品檢忽略1.1.的規定以特別規定為主 (RMK00248) . 【捲取】注意！本單為直立式包裝。禁用STAGGER捲取送包裝！送RCL重處理例外。 (RMK00512) | 訂單:2504EFE031/015 TOL 無 <生產備註> 事項 |  | 訂單 2504EFE031/015 修改記錄如下: 20250312 09:01:12 (06023) 退火碼: >> S1, 用途碼: >> COG003, 背面標示: >> S000, 訂單背面顏色(五碼): >> BW73Z, 背面漆膜厚: >> NOM, 背面漆塗漆型式幾塗幾烤: >> 2, 鉻酸鹽: >> Z, 訂單厚度: >> 0.02, 訂單重: >> 40, 重量容許率(下限): >> 10, 重量容許率(上限): >> 10, 訂單寬度: >> 48, 鍍製方式: >> AC, 鋼捲內徑: >> 508, 鋼捲下限重: >> 3, 鋼捲上限重: >> 4.5, 壓花條件碼: >> -, 表面花紋: >> R, 綠色識別碼: >> -, 印刷輥號: >> -, 產品代碼: >> PPGL, 皮膜碼: >> -, 單位別: >> I, 油品種類: >> Z, 塗油量: >> Z, 包裝代碼: >> E0 , 保護膜碼: >> -, 客戶試片取樣型式: >> -, 調質碼: >> S, 套筒碼: >> P , 規格: >> A792SSGR33, 製造標準: >> ASTM, 表面處理劑種類: >> Z, 表面處理劑塗佈量: >> Z, 伸長率測試: >> N, 硬度測試碼: >> N, 抗拉強度測試: >> N, 降伏強度測試: >> N, 厚度變異: >> 0, 訂單正面顏色(五碼): >> SBH86, 正面漆膜厚: >> 25, 正面漆塗漆型式幾塗幾烤: >> 2, 修邊碼: >> Y, 重量碼: >> AW, 鋼捲捲向: >> O, 鍍層碼: >> AZ50, | F:保證1/2 ASTM 厚度公差
PPGL | 2504EFE031/016 |  | 1. 製造標準為MS、ASTM或銷新加坡之訂單，若無技術指定優先用料，請優先使用國內料，勿使用ANFEN (OFP00406)-{.不符.} | 1. 製造標準為MS、ASTM或銷新加坡之訂單，若無技術指定優先用料，請優先使用國內料，勿使用ANFEN (OFP00406)-{.不符.} 2. 【提醒】！本單為直立式包裝，嚴禁鍍鋅或烤漆後以STAGGER捲取 (OFP00451)-{.不符.} 3. ※超耐候一系列用途要確認是否有英制公差需求，有英制公差需求時選配碼用ON027※ (OFP00680)-{.不符.} 4. 此經銷商有簽訂1/2厚度公差保證(無厚度變異),請調整冷軋與鍍鋅厚度公差管制範圍. 保證 ASTM 厚度公差 (OFP00180)-{.不符.} | 訂單:2504EFE031/016 CPL <生產備註> 事項如下 . 本單為烤漆背面大於等於25μ塗裝，軋延後不允許毛邊，請CPL注意修邊狀況 (RMK00124) . 【邊緣品質】此為烤漆背面25μ訂單，請加強檢視鋼捲：邊緣殘剪、側緣鋅渣或毛邊，因為會導致烤漆背面漆轉印正面 (RMK00126) . 除HGI/ HGL 訂單邊緣不噴油. 其餘皆側緣噴油 (RMK00285) . 【美加訂單生產注意事項-CPL】1.客戶美加地區訂單實施修邊刀最大使用顆數上限(20顆) (RMK00717) . 【美加訂單生產注意事項-CPL】2.排程備註:注意修邊品質與毛邊 (RMK00717) . 【美加訂單生產注意事項-CPL】3.去毛邊輥的管制：兩側壓力均設定1.0 kg/cm2 (RMK00717) | 訂單:2504EFE031/016 CR1 <生產備註> 事項如下 . 【邊緣品質】此為烤漆背面25μ訂單，請加強檢視鋼捲：邊緣殘剪、側緣鋅渣或毛邊，因為會導致烤漆背面漆轉印正面 (RMK00126) . 此經銷商保證平均厚度在1/2厚度公差內，厚度量測NG時，如單位長度符合範圍，請放行 (RMK00402) . 此客戶有保證 全板形 急峻度 ≦ 0.7% ( ≦ 12 I-UNIT ) (RMK00583) . 【美加訂單生產注意事項-CR】1.兩側各加開一個spot cooling增加冷卻效果。 (RMK00717) . 【美加訂單生產注意事項-CR】2.發生毛邊時，請降速生產減輕毛邊程度，暫留討論後再處置。 (RMK00717) | 訂單:2504EFE031/016 CR2 <生產備註> 事項如下 . 【邊緣品質】此為烤漆背面25μ訂單，請加強檢視鋼捲：邊緣殘剪、側緣鋅渣或毛邊，因為會導致烤漆背面漆轉印正面 (RMK00126) . 此經銷商保證平均厚度在1/2厚度公差內，厚度量測NG時，如單位長度符合範圍，請放行 (RMK00402) . 此客戶有保證 全板形 急峻度 ≦ 0.7% ( ≦ 12 I-UNIT ) (RMK00583) . 【美加訂單生產注意事項-CR】1.兩側各加開一個spot cooling增加冷卻效果。 (RMK00717) . 【美加訂單生產注意事項-CR】2.發生毛邊時，請降速生產減輕毛邊程度，暫留討論後再處置。 (RMK00717) | 訂單:2504EFE031/016 CG1 <生產備註> 事項如下 . 鍍鋅表面不可有鋅痕、壓痕、凹陷、及刮傷 、應變痕等。 (RMK00054) . 【邊緣品質】此為烤漆背面25μ訂單，請加強檢視鋼捲：邊緣殘剪、側緣鋅渣或毛邊，因為會導致烤漆背面漆轉印正面 (RMK00126) . 本單於烤漆正背面都塗裝正面漆，因此鍍鋅請管制背面表面品質比照正面 (RMK00363) . 此經銷商保證平均厚度在1/2厚度公差內，厚度量測NG時，如單位長度符合範圍，請放行 (RMK00402) . 此客戶有保證 全板形 急峻度 ≦ 0.7% ( ≦ 12 I-UNIT ) (RMK00583) . 【美加訂單生產注意事項-CG1】副操確認完回控制室後，於生產排程鋼號旁簽名紀錄，以利後續追查(該排程生產完，排程單將保留)。 (RMK00717) . 【美加訂單生產注意事項-CG1】中央段副操每顆銲道出Pot時觀察銲道同時，確認Beaver Tail與鋼板接觸之Guide Roll羊毛氈狀況，並適時添加潤滑油(避免乾掉)。 (RMK00717) | 訂單:2504EFE031/016 CG2 <生產備註> 事項如下 . 鍍鋅表面不可有鋅痕、壓痕、凹陷、及刮傷 、應變痕等。 (RMK00054) . 【邊緣品質】此為烤漆背面25μ訂單，請加強檢視鋼捲：邊緣殘剪、側緣鋅渣或毛邊，因為會導致烤漆背面漆轉印正面 (RMK00126) . 本單於烤漆正背面都塗裝正面漆，因此鍍鋅請管制背面表面品質比照正面 (RMK00363) . 此經銷商保證平均厚度在1/2厚度公差內，厚度量測NG時，如單位長度符合範圍，請放行 (RMK00402) . 此客戶有保證 全板形 急峻度 ≦ 0.7% ( ≦ 12 I-UNIT ) (RMK00583) . 【美加訂單生產注意事項-CG2】1.使用SUB-NOZZLE (RMK00717) | 訂單:2504EFE031/016 CC1 <生產備註> 事項如下 . 正面面漆(20U)及正面總膜厚(25U)要求管制90%以上之膜厚,未達標準降級. (RMK00054) . 若背面面漆(20U)及背面總膜厚(25U)時要求管制90%以上之膜厚,未達標準降級 (RMK00054) . 面漆=18U(90%)~請購基準22U(110%),標準板總膜厚=5+20U(100%面漆). (RMK00054) . 30CM*全寬*留1塊給LAB及1塊給塗料商, (RMK00054) . 【邊緣品質】此為烤漆背面25μ訂單，請加強檢視鋼捲：邊緣殘剪、側緣鋅渣或毛邊，因為會導致烤漆背面漆轉印正面 (RMK00126) . 【色差】1.1.此客戶對面漆(非B開頭之色碼)目視色差要求較高,請依限度樣本進行目視色差管制★--->發生過訴賠 (RMK00248) . 【色差】1.2.若針對特殊顏色需特別管理時，請品檢忽略1.1.的規定以特別規定為主 (RMK00248) . 此經銷商保證平均厚度在1/2厚度公差內，厚度量測NG時，如單位長度符合範圍，請放行 (RMK00402) . 【捲取】注意！本單為直立式包裝。禁用STAGGER捲取送包裝！送RCL重處理例外。 (RMK00512) . 此客戶有保證 全板形 急峻度 ≦ 0.7% ( ≦ 12 I-UNIT ) (RMK00583) . 【水痕】因TOP 為YCP 近似深黑色水痕可能嚴重，因此指定CC1生產注意W/Q 使用純水與水量控制 (RMK00588) . 【水痕】因BACK 為YCP 近似深黑色水痕可能嚴重，因此指定CC1生產注意W/Q 使用純水與水量控制 (RMK00589) . 【美加訂單生產注意事項-CCP】1.請烤漆入口依照正背面漆鋼捲投向規定進行鋼捲投入。 (RMK00717) . 【美加訂單生產注意事項-CCP】2.烤漆入口依照鋼捲投向規定進行鋼捲投入。(CR1/CG1 CR2/CG2-->正向入料。CR1/CG2 CR2/CG1-->反向入料) (RMK00717) . 【美加訂單生產注意事項-CCP】3.此訂單背面漆一律採Nature塗裝，塗裝黏度設定40秒以上 (RMK00717) | 訂單:2504EFE031/016 CC2 <生產備註> 事項如下 . 正面面漆(20U)及正面總膜厚(25U)要求管制90%以上之膜厚,未達標準降級. (RMK00054) . 若背面面漆(20U)及背面總膜厚(25U)時要求管制90%以上之膜厚,未達標準降級 (RMK00054) . 面漆=18U(90%)~請購基準22U(110%),標準板總膜厚=5+20U(100%面漆). (RMK00054) . 30CM*全寬*留1塊給LAB及1塊給塗料商, (RMK00054) . 【邊緣品質】此為烤漆背面25μ訂單，請加強檢視鋼捲：邊緣殘剪、側緣鋅渣或毛邊，因為會導致烤漆背面漆轉印正面 (RMK00126) . 【色差】1.1.此客戶對面漆(非B開頭之色碼)目視色差要求較高,請依限度樣本進行目視色差管制★--->發生過訴賠 (RMK00248) . 【色差】1.2.若針對特殊顏色需特別管理時，請品檢忽略1.1.的規定以特別規定為主 (RMK00248) . 此經銷商保證平均厚度在1/2厚度公差內，厚度量測NG時，如單位長度符合範圍，請放行 (RMK00402) . 【捲取】注意！本單為直立式包裝。禁用STAGGER捲取送包裝！送RCL重處理例外。 (RMK00512) . 此客戶有保證 全板形 急峻度 ≦ 0.7% ( ≦ 12 I-UNIT ) (RMK00583) . 【水痕】因TOP 為YCP 近似深黑色水痕可能嚴重，因此指定CC1生產注意W/Q 使用純水與水量控制 (RMK00588) . 【水痕】因BACK 為YCP 近似深黑色水痕可能嚴重，因此指定CC1生產注意W/Q 使用純水與水量控制 (RMK00589) . 【美加訂單生產注意事項-CCP】1.請烤漆入口依照正背面漆鋼捲投向規定進行鋼捲投入。 (RMK00717) . 【美加訂單生產注意事項-CCP】2.烤漆入口依照鋼捲投向規定進行鋼捲投入。(CR1/CG1 CR2/CG2-->正向入料。CR1/CG2 CR2/CG1-->反向入料) (RMK00717) . 【美加訂單生產注意事項-CCP】3.此訂單背面漆一律採Nature塗裝，塗裝黏度設定40秒以上 (RMK00717) | 訂單:2504EFE031/016 RCL <生產備註> 事項如下 . 【捲取】注意！本單為直立式包裝。禁用STAGGER捲取送包裝！送RCL重處理例外。 (RMK00512) | 訂單:2504EFE031/016 CCPK 無 <生產備註> 事項 | 訂單:2504EFE031/016 CGQC <品檢備註> 事項如下 . 【邊緣品質】此為烤漆背面25μ訂單，請加強檢視鋼捲：邊緣殘剪、側緣鋅渣或毛邊，因為會導致烤漆背面漆轉印正面 (RMK00126) . 本單於烤漆正背面都塗裝正面漆，因此鍍鋅請管制背面表面品質比照正面 (RMK00363) | 訂單:2504EFE031/016 CCQC <品檢備註> 事項如下 . 【邊緣品質】此為烤漆背面25μ訂單，請加強檢視鋼捲：邊緣殘剪、側緣鋅渣或毛邊，因為會導致烤漆背面漆轉印正面 (RMK00126) . 【色差】1.1.此客戶對面漆(非B開頭之色碼)目視色差要求較高,請依限度樣本進行目視色差管制★--->發生過訴賠 (RMK00248) . 【色差】1.2.若針對特殊顏色需特別管理時，請品檢忽略1.1.的規定以特別規定為主 (RMK00248) . 【捲取】注意！本單為直立式包裝。禁用STAGGER捲取送包裝！送RCL重處理例外。 (RMK00512) . 【水痕】因TOP 為YCP 近似深黑色水痕可能嚴重，因此指定CC1生產注意W/Q 使用純水與水量控制 (RMK00588) . 【水痕】因BACK 為YCP 近似深黑色水痕可能嚴重，因此指定CC1生產注意W/Q 使用純水與水量控制 (RMK00589) | 訂單:2504EFE031/016 TOL 無 <生產備註> 事項 |  | 訂單 2504EFE031/016 修改記錄如下: 20250312 09:01:15 (06023) 退火碼: >> S1, 用途碼: >> COG007, 背面標示: >> S000, 訂單背面顏色(五碼): >> SYT9P, 背面漆膜厚: >> 25, 背面漆塗漆型式幾塗幾烤: >> 2, 鉻酸鹽: >> Z, 訂單厚度: >> 0.02, 訂單重: >> 40, 重量容許率(下限): >> 10, 重量容許率(上限): >> 10, 訂單寬度: >> 48, 鍍製方式: >> AC, 鋼捲內徑: >> 508, 鋼捲下限重: >> 3, 鋼捲上限重: >> 4.5, 壓花條件碼: >> -, 表面花紋: >> R, 綠色識別碼: >> -, 印刷輥號: >> -, 產品代碼: >> PPGL, 皮膜碼: >> -, 單位別: >> I, 油品種類: >> Z, 塗油量: >> Z, 包裝代碼: >> E0 , 保護膜碼: >> -, 客戶試片取樣型式: >> -, 調質碼: >> S, 套筒碼: >> P , 規格: >> A792SSGR33, 製造標準: >> ASTM, 表面處理劑種類: >> Z, 表面處理劑塗佈量: >> Z, 伸長率測試: >> N, 硬度測試碼: >> N, 抗拉強度測試: >> N, 降伏強度測試: >> N, 厚度變異: >> 0, 訂單正面顏色(五碼): >> SYT9P, 正面漆膜厚: >> 25, 正面漆塗漆型式幾塗幾烤: >> 2, 修邊碼: >> Y, 重量碼: >> AW, 鋼捲捲向: >> O, 鍍層碼: >> AZ50, | F:保證1/2 ASTM 厚度公差
PPGL | 2504EFE031/017 |  | 1. 製造標準為MS、ASTM或銷新加坡之訂單，若無技術指定優先用料，請優先使用國內料，勿使用ANFEN (OFP00406)-{.不符.} | 1. 製造標準為MS、ASTM或銷新加坡之訂單，若無技術指定優先用料，請優先使用國內料，勿使用ANFEN (OFP00406)-{.不符.} 2. 【提醒】！本單為直立式包裝，嚴禁鍍鋅或烤漆後以STAGGER捲取 (OFP00451)-{.不符.} 3. ※超耐候一系列用途要確認是否有英制公差需求，有英制公差需求時選配碼用ON027※ (OFP00680)-{.不符.} 4. 此經銷商有簽訂1/2厚度公差保證(無厚度變異),請調整冷軋與鍍鋅厚度公差管制範圍. 保證 ASTM 厚度公差 (OFP00180)-{.不符.} | 訂單:2504EFE031/017 CPL <生產備註> 事項如下 . 本單為烤漆背面大於等於25μ塗裝，軋延後不允許毛邊，請CPL注意修邊狀況 (RMK00124) . 【邊緣品質】此為烤漆背面25μ訂單，請加強檢視鋼捲：邊緣殘剪、側緣鋅渣或毛邊，因為會導致烤漆背面漆轉印正面 (RMK00126) . 除HGI/ HGL 訂單邊緣不噴油. 其餘皆側緣噴油 (RMK00285) . 【美加訂單生產注意事項-CPL】1.客戶美加地區訂單實施修邊刀最大使用顆數上限(20顆) (RMK00717) . 【美加訂單生產注意事項-CPL】2.排程備註:注意修邊品質與毛邊 (RMK00717) . 【美加訂單生產注意事項-CPL】3.去毛邊輥的管制：兩側壓力均設定1.0 kg/cm2 (RMK00717) | 訂單:2504EFE031/017 CR1 <生產備註> 事項如下 . 【邊緣品質】此為烤漆背面25μ訂單，請加強檢視鋼捲：邊緣殘剪、側緣鋅渣或毛邊，因為會導致烤漆背面漆轉印正面 (RMK00126) . 此經銷商保證平均厚度在1/2厚度公差內，厚度量測NG時，如單位長度符合範圍，請放行 (RMK00402) . 此客戶有保證 全板形 急峻度 ≦ 0.7% ( ≦ 12 I-UNIT ) (RMK00583) . 【美加訂單生產注意事項-CR】1.兩側各加開一個spot cooling增加冷卻效果。 (RMK00717) . 【美加訂單生產注意事項-CR】2.發生毛邊時，請降速生產減輕毛邊程度，暫留討論後再處置。 (RMK00717) | 訂單:2504EFE031/017 CR2 <生產備註> 事項如下 . 【邊緣品質】此為烤漆背面25μ訂單，請加強檢視鋼捲：邊緣殘剪、側緣鋅渣或毛邊，因為會導致烤漆背面漆轉印正面 (RMK00126) . 此經銷商保證平均厚度在1/2厚度公差內，厚度量測NG時，如單位長度符合範圍，請放行 (RMK00402) . 此客戶有保證 全板形 急峻度 ≦ 0.7% ( ≦ 12 I-UNIT ) (RMK00583) . 【美加訂單生產注意事項-CR】1.兩側各加開一個spot cooling增加冷卻效果。 (RMK00717) . 【美加訂單生產注意事項-CR】2.發生毛邊時，請降速生產減輕毛邊程度，暫留討論後再處置。 (RMK00717) | 訂單:2504EFE031/017 CG1 <生產備註> 事項如下 . 鍍鋅表面不可有鋅痕、壓痕、凹陷、及刮傷 、應變痕等。 (RMK00054) . 【邊緣品質】此為烤漆背面25μ訂單，請加強檢視鋼捲：邊緣殘剪、側緣鋅渣或毛邊，因為會導致烤漆背面漆轉印正面 (RMK00126) . 本單於烤漆正背面都塗裝正面漆，因此鍍鋅請管制背面表面品質比照正面 (RMK00363) . 此經銷商保證平均厚度在1/2厚度公差內，厚度量測NG時，如單位長度符合範圍，請放行 (RMK00402) . 此客戶有保證 全板形 急峻度 ≦ 0.7% ( ≦ 12 I-UNIT ) (RMK00583) . 【美加訂單生產注意事項-CG1】副操確認完回控制室後，於生產排程鋼號旁簽名紀錄，以利後續追查(該排程生產完，排程單將保留)。 (RMK00717) . 【美加訂單生產注意事項-CG1】中央段副操每顆銲道出Pot時觀察銲道同時，確認Beaver Tail與鋼板接觸之Guide Roll羊毛氈狀況，並適時添加潤滑油(避免乾掉)。 (RMK00717) | 訂單:2504EFE031/017 CG2 <生產備註> 事項如下 . 鍍鋅表面不可有鋅痕、壓痕、凹陷、及刮傷 、應變痕等。 (RMK00054) . 【邊緣品質】此為烤漆背面25μ訂單，請加強檢視鋼捲：邊緣殘剪、側緣鋅渣或毛邊，因為會導致烤漆背面漆轉印正面 (RMK00126) . 本單於烤漆正背面都塗裝正面漆，因此鍍鋅請管制背面表面品質比照正面 (RMK00363) . 此經銷商保證平均厚度在1/2厚度公差內，厚度量測NG時，如單位長度符合範圍，請放行 (RMK00402) . 此客戶有保證 全板形 急峻度 ≦ 0.7% ( ≦ 12 I-UNIT ) (RMK00583) . 【美加訂單生產注意事項-CG2】1.使用SUB-NOZZLE (RMK00717) | 訂單:2504EFE031/017 CC1 <生產備註> 事項如下 . 正面面漆(20U)及正面總膜厚(25U)要求管制90%以上之膜厚,未達標準降級. (RMK00054) . 若背面面漆(20U)及背面總膜厚(25U)時要求管制90%以上之膜厚,未達標準降級 (RMK00054) . 面漆=18U(90%)~請購基準22U(110%),標準板總膜厚=5+20U(100%面漆). (RMK00054) . 30CM*全寬*留1塊給LAB及1塊給塗料商, (RMK00054) . 【邊緣品質】此為烤漆背面25μ訂單，請加強檢視鋼捲：邊緣殘剪、側緣鋅渣或毛邊，因為會導致烤漆背面漆轉印正面 (RMK00126) . 【色差】1.1.此客戶對面漆(非B開頭之色碼)目視色差要求較高,請依限度樣本進行目視色差管制★--->發生過訴賠 (RMK00248) . 【色差】1.2.若針對特殊顏色需特別管理時，請品檢忽略1.1.的規定以特別規定為主 (RMK00248) . 此經銷商保證平均厚度在1/2厚度公差內，厚度量測NG時，如單位長度符合範圍，請放行 (RMK00402) . 【捲取】注意！本單為直立式包裝。禁用STAGGER捲取送包裝！送RCL重處理例外。 (RMK00512) . 此客戶有保證 全板形 急峻度 ≦ 0.7% ( ≦ 12 I-UNIT ) (RMK00583) . 【美加訂單生產注意事項-CCP】1.請烤漆入口依照正背面漆鋼捲投向規定進行鋼捲投入。 (RMK00717) . 【美加訂單生產注意事項-CCP】2.烤漆入口依照鋼捲投向規定進行鋼捲投入。(CR1/CG1 CR2/CG2-->正向入料。CR1/CG2 CR2/CG1-->反向入料) (RMK00717) . 【美加訂單生產注意事項-CCP】3.此訂單背面漆一律採Nature塗裝，塗裝黏度設定40秒以上 (RMK00717) | 訂單:2504EFE031/017 CC2 <生產備註> 事項如下 . 正面面漆(20U)及正面總膜厚(25U)要求管制90%以上之膜厚,未達標準降級. (RMK00054) . 若背面面漆(20U)及背面總膜厚(25U)時要求管制90%以上之膜厚,未達標準降級 (RMK00054) . 面漆=18U(90%)~請購基準22U(110%),標準板總膜厚=5+20U(100%面漆). (RMK00054) . 30CM*全寬*留1塊給LAB及1塊給塗料商, (RMK00054) . 【邊緣品質】此為烤漆背面25μ訂單，請加強檢視鋼捲：邊緣殘剪、側緣鋅渣或毛邊，因為會導致烤漆背面漆轉印正面 (RMK00126) . 【色差】1.1.此客戶對面漆(非B開頭之色碼)目視色差要求較高,請依限度樣本進行目視色差管制★--->發生過訴賠 (RMK00248) . 【色差】1.2.若針對特殊顏色需特別管理時，請品檢忽略1.1.的規定以特別規定為主 (RMK00248) . 此經銷商保證平均厚度在1/2厚度公差內，厚度量測NG時，如單位長度符合範圍，請放行 (RMK00402) . 【捲取】注意！本單為直立式包裝。禁用STAGGER捲取送包裝！送RCL重處理例外。 (RMK00512) . 此客戶有保證 全板形 急峻度 ≦ 0.7% ( ≦ 12 I-UNIT ) (RMK00583) . 【美加訂單生產注意事項-CCP】1.請烤漆入口依照正背面漆鋼捲投向規定進行鋼捲投入。 (RMK00717) . 【美加訂單生產注意事項-CCP】2.烤漆入口依照鋼捲投向規定進行鋼捲投入。(CR1/CG1 CR2/CG2-->正向入料。CR1/CG2 CR2/CG1-->反向入料) (RMK00717) . 【美加訂單生產注意事項-CCP】3.此訂單背面漆一律採Nature塗裝，塗裝黏度設定40秒以上 (RMK00717) | 訂單:2504EFE031/017 RCL <生產備註> 事項如下 . 【捲取】注意！本單為直立式包裝。禁用STAGGER捲取送包裝！送RCL重處理例外。 (RMK00512) | 訂單:2504EFE031/017 CCPK 無 <生產備註> 事項 | 訂單:2504EFE031/017 CGQC <品檢備註> 事項如下 . 【邊緣品質】此為烤漆背面25μ訂單，請加強檢視鋼捲：邊緣殘剪、側緣鋅渣或毛邊，因為會導致烤漆背面漆轉印正面 (RMK00126) . 本單於烤漆正背面都塗裝正面漆，因此鍍鋅請管制背面表面品質比照正面 (RMK00363) | 訂單:2504EFE031/017 CCQC <品檢備註> 事項如下 . 【邊緣品質】此為烤漆背面25μ訂單，請加強檢視鋼捲：邊緣殘剪、側緣鋅渣或毛邊，因為會導致烤漆背面漆轉印正面 (RMK00126) . 【色差】1.1.此客戶對面漆(非B開頭之色碼)目視色差要求較高,請依限度樣本進行目視色差管制★--->發生過訴賠 (RMK00248) . 【色差】1.2.若針對特殊顏色需特別管理時，請品檢忽略1.1.的規定以特別規定為主 (RMK00248) . 【捲取】注意！本單為直立式包裝。禁用STAGGER捲取送包裝！送RCL重處理例外。 (RMK00512) | 訂單:2504EFE031/017 TOL 無 <生產備註> 事項 |  | 訂單 2504EFE031/017 修改記錄如下: 20250312 09:01:18 (06023) 退火碼: >> S1, 用途碼: >> COG007, 背面標示: >> S000, 訂單背面顏色(五碼): >> SWS4W, 背面漆膜厚: >> 25, 背面漆塗漆型式幾塗幾烤: >> 2, 鉻酸鹽: >> Z, 訂單厚度: >> 0.02, 訂單重: >> 40, 重量容許率(下限): >> 10, 重量容許率(上限): >> 10, 訂單寬度: >> 48, 鍍製方式: >> AC, 鋼捲內徑: >> 508, 鋼捲下限重: >> 3, 鋼捲上限重: >> 4.5, 壓花條件碼: >> -, 表面花紋: >> R, 綠色識別碼: >> -, 印刷輥號: >> -, 產品代碼: >> PPGL, 皮膜碼: >> -, 單位別: >> I, 油品種類: >> Z, 塗油量: >> Z, 包裝代碼: >> E0 , 保護膜碼: >> -, 客戶試片取樣型式: >> -, 調質碼: >> S, 套筒碼: >> P , 規格: >> A792SSGR33, 製造標準: >> ASTM, 表面處理劑種類: >> Z, 表面處理劑塗佈量: >> Z, 伸長率測試: >> N, 硬度測試碼: >> N, 抗拉強度測試: >> N, 降伏強度測試: >> N, 厚度變異: >> 0, 訂單正面顏色(五碼): >> SBH7N, 正面漆膜厚: >> 25, 正面漆塗漆型式幾塗幾烤: >> 2, 修邊碼: >> Y, 重量碼: >> AW, 鋼捲捲向: >> O, 鍍層碼: >> AZ50, | F:保證1/2 ASTM 厚度公差
PPGL | 2504EFE031/018 |  | 1. 製造標準為MS、ASTM或銷新加坡之訂單，若無技術指定優先用料，請優先使用國內料，勿使用ANFEN (OFP00406)-{.不符.} | 1. 製造標準為MS、ASTM或銷新加坡之訂單，若無技術指定優先用料，請優先使用國內料，勿使用ANFEN (OFP00406)-{.不符.} 2. 【提醒】！本單為直立式包裝，嚴禁鍍鋅或烤漆後以STAGGER捲取 (OFP00451)-{.不符.} 3. ※超耐候一系列用途要確認是否有英制公差需求，有英制公差需求時選配碼用ON027※ (OFP00680)-{.不符.} 4. 此經銷商有簽訂1/2厚度公差保證(無厚度變異),請調整冷軋與鍍鋅厚度公差管制範圍. 保證 ASTM 厚度公差 (OFP00180)-{.不符.} | 訂單:2504EFE031/018 CPL <生產備註> 事項如下 . 除HGI/ HGL 訂單邊緣不噴油. 其餘皆側緣噴油 (RMK00285) . 【美加訂單生產注意事項-CPL】1.客戶美加地區訂單實施修邊刀最大使用顆數上限(20顆) (RMK00717) . 【美加訂單生產注意事項-CPL】2.排程備註:注意修邊品質與毛邊 (RMK00717) . 【美加訂單生產注意事項-CPL】3.去毛邊輥的管制：兩側壓力均設定1.0 kg/cm2 (RMK00717) | 訂單:2504EFE031/018 CR1 <生產備註> 事項如下 . 此經銷商保證平均厚度在1/2厚度公差內，厚度量測NG時，如單位長度符合範圍，請放行 (RMK00402) . 此客戶有保證 全板形 急峻度 ≦ 0.7% ( ≦ 12 I-UNIT ) (RMK00583) . 【美加訂單生產注意事項-CR】1.兩側各加開一個spot cooling增加冷卻效果。 (RMK00717) . 【美加訂單生產注意事項-CR】2.發生毛邊時，請降速生產減輕毛邊程度，暫留討論後再處置。 (RMK00717) | 訂單:2504EFE031/018 CR2 <生產備註> 事項如下 . 此經銷商保證平均厚度在1/2厚度公差內，厚度量測NG時，如單位長度符合範圍，請放行 (RMK00402) . 此客戶有保證 全板形 急峻度 ≦ 0.7% ( ≦ 12 I-UNIT ) (RMK00583) . 【美加訂單生產注意事項-CR】1.兩側各加開一個spot cooling增加冷卻效果。 (RMK00717) . 【美加訂單生產注意事項-CR】2.發生毛邊時，請降速生產減輕毛邊程度，暫留討論後再處置。 (RMK00717) | 訂單:2504EFE031/018 CG1 <生產備註> 事項如下 . 鍍鋅表面不可有鋅痕、壓痕、凹陷、及刮傷 、應變痕等。 (RMK00054) . 此經銷商保證平均厚度在1/2厚度公差內，厚度量測NG時，如單位長度符合範圍，請放行 (RMK00402) . 此客戶有保證 全板形 急峻度 ≦ 0.7% ( ≦ 12 I-UNIT ) (RMK00583) . 【美加訂單生產注意事項-CG1】副操確認完回控制室後，於生產排程鋼號旁簽名紀錄，以利後續追查(該排程生產完，排程單將保留)。 (RMK00717) . 【美加訂單生產注意事項-CG1】中央段副操每顆銲道出Pot時觀察銲道同時，確認Beaver Tail與鋼板接觸之Guide Roll羊毛氈狀況，並適時添加潤滑油(避免乾掉)。 (RMK00717) | 訂單:2504EFE031/018 CG2 <生產備註> 事項如下 . 鍍鋅表面不可有鋅痕、壓痕、凹陷、及刮傷 、應變痕等。 (RMK00054) . 此經銷商保證平均厚度在1/2厚度公差內，厚度量測NG時，如單位長度符合範圍，請放行 (RMK00402) . 此客戶有保證 全板形 急峻度 ≦ 0.7% ( ≦ 12 I-UNIT ) (RMK00583) . 【美加訂單生產注意事項-CG2】1.使用SUB-NOZZLE (RMK00717) | 訂單:2504EFE031/018 CC1 <生產備註> 事項如下 . 正面面漆(20U)及正面總膜厚(25U)要求管制90%以上之膜厚,未達標準降級. (RMK00054) . 若背面面漆(20U)及背面總膜厚(25U)時要求管制90%以上之膜厚,未達標準降級 (RMK00054) . 面漆=18U(90%)~請購基準22U(110%),標準板總膜厚=5+20U(100%面漆). (RMK00054) . 30CM*全寬*留1塊給LAB及1塊給塗料商, (RMK00054) . 【色差】1.1.此客戶對面漆(非B開頭之色碼)目視色差要求較高,請依限度樣本進行目視色差管制★--->發生過訴賠 (RMK00248) . 【色差】1.2.若針對特殊顏色需特別管理時，請品檢忽略1.1.的規定以特別規定為主 (RMK00248) . 此經銷商保證平均厚度在1/2厚度公差內，厚度量測NG時，如單位長度符合範圍，請放行 (RMK00402) . 【捲取】注意！本單為直立式包裝。禁用STAGGER捲取送包裝！送RCL重處理例外。 (RMK00512) . 此客戶有保證 全板形 急峻度 ≦ 0.7% ( ≦ 12 I-UNIT ) (RMK00583) . 【水痕】因TOP 為YCP 近似深黑色水痕可能嚴重，因此指定CC1生產注意W/Q 使用純水與水量控制 (RMK00588) . 【美加訂單生產注意事項-CCP】1.請烤漆入口依照正背面漆鋼捲投向規定進行鋼捲投入。 (RMK00717) . 【美加訂單生產注意事項-CCP】2.烤漆入口依照鋼捲投向規定進行鋼捲投入。(CR1/CG1 CR2/CG2-->正向入料。CR1/CG2 CR2/CG1-->反向入料) (RMK00717) . 【美加訂單生產注意事項-CCP】3.此訂單背面漆一律採Nature塗裝，塗裝黏度設定40秒以上 (RMK00717) | 訂單:2504EFE031/018 CC2 <生產備註> 事項如下 . 正面面漆(20U)及正面總膜厚(25U)要求管制90%以上之膜厚,未達標準降級. (RMK00054) . 若背面面漆(20U)及背面總膜厚(25U)時要求管制90%以上之膜厚,未達標準降級 (RMK00054) . 面漆=18U(90%)~請購基準22U(110%),標準板總膜厚=5+20U(100%面漆). (RMK00054) . 30CM*全寬*留1塊給LAB及1塊給塗料商, (RMK00054) . 【色差】1.1.此客戶對面漆(非B開頭之色碼)目視色差要求較高,請依限度樣本進行目視色差管制★--->發生過訴賠 (RMK00248) . 【色差】1.2.若針對特殊顏色需特別管理時，請品檢忽略1.1.的規定以特別規定為主 (RMK00248) . 此經銷商保證平均厚度在1/2厚度公差內，厚度量測NG時，如單位長度符合範圍，請放行 (RMK00402) . 【捲取】注意！本單為直立式包裝。禁用STAGGER捲取送包裝！送RCL重處理例外。 (RMK00512) . 此客戶有保證 全板形 急峻度 ≦ 0.7% ( ≦ 12 I-UNIT ) (RMK00583) . 【水痕】因TOP 為YCP 近似深黑色水痕可能嚴重，因此指定CC1生產注意W/Q 使用純水與水量控制 (RMK00588) . 【美加訂單生產注意事項-CCP】1.請烤漆入口依照正背面漆鋼捲投向規定進行鋼捲投入。 (RMK00717) . 【美加訂單生產注意事項-CCP】2.烤漆入口依照鋼捲投向規定進行鋼捲投入。(CR1/CG1 CR2/CG2-->正向入料。CR1/CG2 CR2/CG1-->反向入料) (RMK00717) . 【美加訂單生產注意事項-CCP】3.此訂單背面漆一律採Nature塗裝，塗裝黏度設定40秒以上 (RMK00717) | 訂單:2504EFE031/018 RCL <生產備註> 事項如下 . 【捲取】注意！本單為直立式包裝。禁用STAGGER捲取送包裝！送RCL重處理例外。 (RMK00512) | 訂單:2504EFE031/018 CCPK 無 <生產備註> 事項 | 訂單:2504EFE031/018 CGQC 無 <品檢備註> 事項 | 訂單:2504EFE031/018 CCQC <品檢備註> 事項如下 . 【色差】1.1.此客戶對面漆(非B開頭之色碼)目視色差要求較高,請依限度樣本進行目視色差管制★--->發生過訴賠 (RMK00248) . 【色差】1.2.若針對特殊顏色需特別管理時，請品檢忽略1.1.的規定以特別規定為主 (RMK00248) . 【捲取】注意！本單為直立式包裝。禁用STAGGER捲取送包裝！送RCL重處理例外。 (RMK00512) . 【水痕】因TOP 為YCP 近似深黑色水痕可能嚴重，因此指定CC1生產注意W/Q 使用純水與水量控制 (RMK00588) | 訂單:2504EFE031/018 TOL 無 <生產備註> 事項 |  | 訂單 2504EFE031/018 修改記錄如下: 20250312 09:01:21 (06023) 退火碼: >> S1, 用途碼: >> COG007, 背面標示: >> S000, 訂單背面顏色(五碼): >> BW73Z, 背面漆膜厚: >> NOM, 背面漆塗漆型式幾塗幾烤: >> 2, 鉻酸鹽: >> Z, 訂單厚度: >> 0.024, 訂單重: >> 40, 重量容許率(下限): >> 10, 重量容許率(上限): >> 10, 訂單寬度: >> 48, 鍍製方式: >> AC, 鋼捲內徑: >> 508, 鋼捲下限重: >> 3, 鋼捲上限重: >> 4.5, 壓花條件碼: >> -, 表面花紋: >> R, 綠色識別碼: >> -, 印刷輥號: >> -, 產品代碼: >> PPGL, 皮膜碼: >> -, 單位別: >> I, 油品種類: >> Z, 塗油量: >> Z, 包裝代碼: >> E0 , 保護膜碼: >> -, 客戶試片取樣型式: >> -, 調質碼: >> S, 套筒碼: >> P , 規格: >> A792SSGR33, 製造標準: >> ASTM, 表面處理劑種類: >> Z, 表面處理劑塗佈量: >> Z, 伸長率測試: >> N, 硬度測試碼: >> N, 抗拉強度測試: >> N, 降伏強度測試: >> N, 厚度變異: >> 0, 訂單正面顏色(五碼): >> SYT9P, 正面漆膜厚: >> 25, 正面漆塗漆型式幾塗幾烤: >> 2, 修邊碼: >> Y, 重量碼: >> AW, 鋼捲捲向: >> O, 鍍層碼: >> AZ50, | F:保證1/2 ASTM 厚度公差
PPGL | 2504EFE031/019 |  | 1. 製造標準為MS、ASTM或銷新加坡之訂單，若無技術指定優先用料，請優先使用國內料，勿使用ANFEN (OFP00406)-{.不符.} | 1. 製造標準為MS、ASTM或銷新加坡之訂單，若無技術指定優先用料，請優先使用國內料，勿使用ANFEN (OFP00406)-{.不符.} 2. 【提醒】！本單為直立式包裝，嚴禁鍍鋅或烤漆後以STAGGER捲取 (OFP00451)-{.不符.} 3. ※超耐候一系列用途要確認是否有英制公差需求，有英制公差需求時選配碼用ON027※ (OFP00680)-{.不符.} 4. 此經銷商有簽訂1/2厚度公差保證(無厚度變異),請調整冷軋與鍍鋅厚度公差管制範圍. 保證 ASTM 厚度公差 (OFP00180)-{.不符.} | 訂單:2504EFE031/019 CPL <生產備註> 事項如下 . 除HGI/ HGL 訂單邊緣不噴油. 其餘皆側緣噴油 (RMK00285) . 【美加訂單生產注意事項-CPL】1.客戶美加地區訂單實施修邊刀最大使用顆數上限(20顆) (RMK00717) . 【美加訂單生產注意事項-CPL】2.排程備註:注意修邊品質與毛邊 (RMK00717) . 【美加訂單生產注意事項-CPL】3.去毛邊輥的管制：兩側壓力均設定1.0 kg/cm2 (RMK00717) | 訂單:2504EFE031/019 CR1 <生產備註> 事項如下 . 此經銷商保證平均厚度在1/2厚度公差內，厚度量測NG時，如單位長度符合範圍，請放行 (RMK00402) . 此客戶有保證 全板形 急峻度 ≦ 0.7% ( ≦ 12 I-UNIT ) (RMK00583) . 【美加訂單生產注意事項-CR】1.兩側各加開一個spot cooling增加冷卻效果。 (RMK00717) . 【美加訂單生產注意事項-CR】2.發生毛邊時，請降速生產減輕毛邊程度，暫留討論後再處置。 (RMK00717) | 訂單:2504EFE031/019 CR2 <生產備註> 事項如下 . 此經銷商保證平均厚度在1/2厚度公差內，厚度量測NG時，如單位長度符合範圍，請放行 (RMK00402) . 此客戶有保證 全板形 急峻度 ≦ 0.7% ( ≦ 12 I-UNIT ) (RMK00583) . 【美加訂單生產注意事項-CR】1.兩側各加開一個spot cooling增加冷卻效果。 (RMK00717) . 【美加訂單生產注意事項-CR】2.發生毛邊時，請降速生產減輕毛邊程度，暫留討論後再處置。 (RMK00717) | 訂單:2504EFE031/019 CG1 <生產備註> 事項如下 . 鍍鋅表面不可有鋅痕、壓痕、凹陷、及刮傷 、應變痕等。 (RMK00054) . 此經銷商保證平均厚度在1/2厚度公差內，厚度量測NG時，如單位長度符合範圍，請放行 (RMK00402) . 此客戶有保證 全板形 急峻度 ≦ 0.7% ( ≦ 12 I-UNIT ) (RMK00583) . 【美加訂單生產注意事項-CG1】副操確認完回控制室後，於生產排程鋼號旁簽名紀錄，以利後續追查(該排程生產完，排程單將保留)。 (RMK00717) . 【美加訂單生產注意事項-CG1】中央段副操每顆銲道出Pot時觀察銲道同時，確認Beaver Tail與鋼板接觸之Guide Roll羊毛氈狀況，並適時添加潤滑油(避免乾掉)。 (RMK00717) | 訂單:2504EFE031/019 CG2 <生產備註> 事項如下 . 鍍鋅表面不可有鋅痕、壓痕、凹陷、及刮傷 、應變痕等。 (RMK00054) . 此經銷商保證平均厚度在1/2厚度公差內，厚度量測NG時，如單位長度符合範圍，請放行 (RMK00402) . 此客戶有保證 全板形 急峻度 ≦ 0.7% ( ≦ 12 I-UNIT ) (RMK00583) . 【美加訂單生產注意事項-CG2】1.使用SUB-NOZZLE (RMK00717) | 訂單:2504EFE031/019 CC1 <生產備註> 事項如下 . 正面面漆(20U)及正面總膜厚(25U)要求管制90%以上之膜厚,未達標準降級. (RMK00054) . 若背面面漆(20U)及背面總膜厚(25U)時要求管制90%以上之膜厚,未達標準降級 (RMK00054) . 面漆=18U(90%)~請購基準22U(110%),標準板總膜厚=5+20U(100%面漆). (RMK00054) . 30CM*全寬*留1塊給LAB及1塊給塗料商, (RMK00054) . 【色差】1.1.此客戶對面漆(非B開頭之色碼)目視色差要求較高,請依限度樣本進行目視色差管制★--->發生過訴賠 (RMK00248) . 【色差】1.2.若針對特殊顏色需特別管理時，請品檢忽略1.1.的規定以特別規定為主 (RMK00248) . 此經銷商保證平均厚度在1/2厚度公差內，厚度量測NG時，如單位長度符合範圍，請放行 (RMK00402) . 【捲取】注意！本單為直立式包裝。禁用STAGGER捲取送包裝！送RCL重處理例外。 (RMK00512) . 【抽氣量】白色系在CC1生產時,FINISH抽氣量請設定250,如生產中發生色差b值異常升高,請股長再加大抽氣量因應 (RMK00560) . 此客戶有保證 全板形 急峻度 ≦ 0.7% ( ≦ 12 I-UNIT ) (RMK00583) . 【美加訂單生產注意事項-CCP】1.請烤漆入口依照正背面漆鋼捲投向規定進行鋼捲投入。 (RMK00717) . 【美加訂單生產注意事項-CCP】2.烤漆入口依照鋼捲投向規定進行鋼捲投入。(CR1/CG1 CR2/CG2-->正向入料。CR1/CG2 CR2/CG1-->反向入料) (RMK00717) . 【美加訂單生產注意事項-CCP】3.此訂單背面漆一律採Nature塗裝，塗裝黏度設定40秒以上 (RMK00717) | 訂單:2504EFE031/019 CC2 <生產備註> 事項如下 . 正面面漆(20U)及正面總膜厚(25U)要求管制90%以上之膜厚,未達標準降級. (RMK00054) . 若背面面漆(20U)及背面總膜厚(25U)時要求管制90%以上之膜厚,未達標準降級 (RMK00054) . 面漆=18U(90%)~請購基準22U(110%),標準板總膜厚=5+20U(100%面漆). (RMK00054) . 30CM*全寬*留1塊給LAB及1塊給塗料商, (RMK00054) . 【色差】1.1.此客戶對面漆(非B開頭之色碼)目視色差要求較高,請依限度樣本進行目視色差管制★--->發生過訴賠 (RMK00248) . 【色差】1.2.若針對特殊顏色需特別管理時，請品檢忽略1.1.的規定以特別規定為主 (RMK00248) . 此經銷商保證平均厚度在1/2厚度公差內，厚度量測NG時，如單位長度符合範圍，請放行 (RMK00402) . 【捲取】注意！本單為直立式包裝。禁用STAGGER捲取送包裝！送RCL重處理例外。 (RMK00512) . 【抽氣量】白色系在CC1生產時,FINISH抽氣量請設定250,如生產中發生色差b值異常升高,請股長再加大抽氣量因應 (RMK00560) . 此客戶有保證 全板形 急峻度 ≦ 0.7% ( ≦ 12 I-UNIT ) (RMK00583) . 【美加訂單生產注意事項-CCP】1.請烤漆入口依照正背面漆鋼捲投向規定進行鋼捲投入。 (RMK00717) . 【美加訂單生產注意事項-CCP】2.烤漆入口依照鋼捲投向規定進行鋼捲投入。(CR1/CG1 CR2/CG2-->正向入料。CR1/CG2 CR2/CG1-->反向入料) (RMK00717) . 【美加訂單生產注意事項-CCP】3.此訂單背面漆一律採Nature塗裝，塗裝黏度設定40秒以上 (RMK00717) | 訂單:2504EFE031/019 RCL <生產備註> 事項如下 . 【捲取】注意！本單為直立式包裝。禁用STAGGER捲取送包裝！送RCL重處理例外。 (RMK00512) | 訂單:2504EFE031/019 CCPK 無 <生產備註> 事項 | 訂單:2504EFE031/019 CGQC 無 <品檢備註> 事項 | 訂單:2504EFE031/019 CCQC <品檢備註> 事項如下 . 【色差】1.1.此客戶對面漆(非B開頭之色碼)目視色差要求較高,請依限度樣本進行目視色差管制★--->發生過訴賠 (RMK00248) . 【色差】1.2.若針對特殊顏色需特別管理時，請品檢忽略1.1.的規定以特別規定為主 (RMK00248) . 【捲取】注意！本單為直立式包裝。禁用STAGGER捲取送包裝！送RCL重處理例外。 (RMK00512) | 訂單:2504EFE031/019 TOL 無 <生產備註> 事項 |  | 訂單 2504EFE031/019 修改記錄如下: 20250312 09:01:24 (06023) 退火碼: >> S1, 用途碼: >> COG003, 背面標示: >> S000, 訂單背面顏色(五碼): >> BW73Z, 背面漆膜厚: >> NOM, 背面漆塗漆型式幾塗幾烤: >> 2, 鉻酸鹽: >> Z, 訂單厚度: >> 0.024, 訂單重: >> 40, 重量容許率(下限): >> 10, 重量容許率(上限): >> 10, 訂單寬度: >> 48, 鍍製方式: >> AC, 鋼捲內徑: >> 508, 鋼捲下限重: >> 3, 鋼捲上限重: >> 4.5, 壓花條件碼: >> -, 表面花紋: >> R, 綠色識別碼: >> -, 印刷輥號: >> -, 產品代碼: >> PPGL, 皮膜碼: >> -, 單位別: >> I, 油品種類: >> Z, 塗油量: >> Z, 包裝代碼: >> E0 , 保護膜碼: >> -, 客戶試片取樣型式: >> -, 調質碼: >> S, 套筒碼: >> P , 規格: >> A792SSGR33, 製造標準: >> ASTM, 表面處理劑種類: >> Z, 表面處理劑塗佈量: >> Z, 伸長率測試: >> N, 硬度測試碼: >> N, 抗拉強度測試: >> N, 降伏強度測試: >> N, 厚度變異: >> 0, 訂單正面顏色(五碼): >> SWH68, 正面漆膜厚: >> 25, 正面漆塗漆型式幾塗幾烤: >> 2, 修邊碼: >> Y, 重量碼: >> AW, 鋼捲捲向: >> O, 鍍層碼: >> AZ50, | F:保證1/2 ASTM 厚度公差
PPGL | 2504EFE031/020 |  | 1. 製造標準為MS、ASTM或銷新加坡之訂單，若無技術指定優先用料，請優先使用國內料，勿使用ANFEN (OFP00406)-{.不符.} | 1. 製造標準為MS、ASTM或銷新加坡之訂單，若無技術指定優先用料，請優先使用國內料，勿使用ANFEN (OFP00406)-{.不符.} 2. 【提醒】！本單為直立式包裝，嚴禁鍍鋅或烤漆後以STAGGER捲取 (OFP00451)-{.不符.} 3. 此經銷商有簽訂1/2厚度公差保證(無厚度變異),請調整冷軋與鍍鋅厚度公差管制範圍. 保證 ASTM 厚度公差 (OFP00180)-{.不符.} | 訂單:2504EFE031/020 CPL <生產備註> 事項如下 . 除HGI/ HGL 訂單邊緣不噴油. 其餘皆側緣噴油 (RMK00285) . 【美加訂單生產注意事項-CPL】1.客戶美加地區訂單實施修邊刀最大使用顆數上限(20顆) (RMK00717) . 【美加訂單生產注意事項-CPL】2.排程備註:注意修邊品質與毛邊 (RMK00717) . 【美加訂單生產注意事項-CPL】3.去毛邊輥的管制：兩側壓力均設定1.0 kg/cm2 (RMK00717) | 訂單:2504EFE031/020 CR1 <生產備註> 事項如下 . 此經銷商保證平均厚度在1/2厚度公差內，厚度量測NG時，如單位長度符合範圍，請放行 (RMK00402) . 此客戶有保證 全板形 急峻度 ≦ 0.7% ( ≦ 12 I-UNIT ) (RMK00583) . 【美加訂單生產注意事項-CR】1.兩側各加開一個spot cooling增加冷卻效果。 (RMK00717) . 【美加訂單生產注意事項-CR】2.發生毛邊時，請降速生產減輕毛邊程度，暫留討論後再處置。 (RMK00717) | 訂單:2504EFE031/020 CR2 <生產備註> 事項如下 . 此經銷商保證平均厚度在1/2厚度公差內，厚度量測NG時，如單位長度符合範圍，請放行 (RMK00402) . 此客戶有保證 全板形 急峻度 ≦ 0.7% ( ≦ 12 I-UNIT ) (RMK00583) . 【美加訂單生產注意事項-CR】1.兩側各加開一個spot cooling增加冷卻效果。 (RMK00717) . 【美加訂單生產注意事項-CR】2.發生毛邊時，請降速生產減輕毛邊程度，暫留討論後再處置。 (RMK00717) | 訂單:2504EFE031/020 CG1 <生產備註> 事項如下 . 此經銷商保證平均厚度在1/2厚度公差內，厚度量測NG時，如單位長度符合範圍，請放行 (RMK00402) . 此客戶有保證 全板形 急峻度 ≦ 0.7% ( ≦ 12 I-UNIT ) (RMK00583) . 【美加訂單生產注意事項-CG1】副操確認完回控制室後，於生產排程鋼號旁簽名紀錄，以利後續追查(該排程生產完，排程單將保留)。 (RMK00717) . 【美加訂單生產注意事項-CG1】中央段副操每顆銲道出Pot時觀察銲道同時，確認Beaver Tail與鋼板接觸之Guide Roll羊毛氈狀況，並適時添加潤滑油(避免乾掉)。 (RMK00717) | 訂單:2504EFE031/020 CG2 <生產備註> 事項如下 . 此經銷商保證平均厚度在1/2厚度公差內，厚度量測NG時，如單位長度符合範圍，請放行 (RMK00402) . 此客戶有保證 全板形 急峻度 ≦ 0.7% ( ≦ 12 I-UNIT ) (RMK00583) . 【美加訂單生產注意事項-CG2】1.使用SUB-NOZZLE (RMK00717) | 訂單:2504EFE031/020 CC1 <生產備註> 事項如下 . 【色差】1.1.此客戶對面漆(非B開頭之色碼)目視色差要求較高,請依限度樣本進行目視色差管制★--->發生過訴賠 (RMK00248) . 【色差】1.2.若針對特殊顏色需特別管理時，請品檢忽略1.1.的規定以特別規定為主 (RMK00248) . 此經銷商保證平均厚度在1/2厚度公差內，厚度量測NG時，如單位長度符合範圍，請放行 (RMK00402) . 【捲取】注意！本單為直立式包裝。禁用STAGGER捲取送包裝！送RCL重處理例外。 (RMK00512) . 此客戶有保證 全板形 急峻度 ≦ 0.7% ( ≦ 12 I-UNIT ) (RMK00583) . 【美加訂單生產注意事項-CCP】1.請烤漆入口依照正背面漆鋼捲投向規定進行鋼捲投入。 (RMK00717) . 【美加訂單生產注意事項-CCP】2.烤漆入口依照鋼捲投向規定進行鋼捲投入。(CR1/CG1 CR2/CG2-->正向入料。CR1/CG2 CR2/CG1-->反向入料) (RMK00717) . 【美加訂單生產注意事項-CCP】3.此訂單背面漆一律採Nature塗裝，塗裝黏度設定40秒以上 (RMK00717) | 訂單:2504EFE031/020 CC2 <生產備註> 事項如下 . 【色差】1.1.此客戶對面漆(非B開頭之色碼)目視色差要求較高,請依限度樣本進行目視色差管制★--->發生過訴賠 (RMK00248) . 【色差】1.2.若針對特殊顏色需特別管理時，請品檢忽略1.1.的規定以特別規定為主 (RMK00248) . 此經銷商保證平均厚度在1/2厚度公差內，厚度量測NG時，如單位長度符合範圍，請放行 (RMK00402) . 【捲取】注意！本單為直立式包裝。禁用STAGGER捲取送包裝！送RCL重處理例外。 (RMK00512) . 此客戶有保證 全板形 急峻度 ≦ 0.7% ( ≦ 12 I-UNIT ) (RMK00583) . 【美加訂單生產注意事項-CCP】1.請烤漆入口依照正背面漆鋼捲投向規定進行鋼捲投入。 (RMK00717) . 【美加訂單生產注意事項-CCP】2.烤漆入口依照鋼捲投向規定進行鋼捲投入。(CR1/CG1 CR2/CG2-->正向入料。CR1/CG2 CR2/CG1-->反向入料) (RMK00717) . 【美加訂單生產注意事項-CCP】3.此訂單背面漆一律採Nature塗裝，塗裝黏度設定40秒以上 (RMK00717) | 訂單:2504EFE031/020 RCL <生產備註> 事項如下 . 【捲取】注意！本單為直立式包裝。禁用STAGGER捲取送包裝！送RCL重處理例外。 (RMK00512) | 訂單:2504EFE031/020 CCPK 無 <生產備註> 事項 | 訂單:2504EFE031/020 CGQC 無 <品檢備註> 事項 | 訂單:2504EFE031/020 CCQC <品檢備註> 事項如下 . 【色差】1.1.此客戶對面漆(非B開頭之色碼)目視色差要求較高,請依限度樣本進行目視色差管制★--->發生過訴賠 (RMK00248) . 【色差】1.2.若針對特殊顏色需特別管理時，請品檢忽略1.1.的規定以特別規定為主 (RMK00248) . 【捲取】注意！本單為直立式包裝。禁用STAGGER捲取送包裝！送RCL重處理例外。 (RMK00512) | 訂單:2504EFE031/020 TOL 無 <生產備註> 事項 |  | 訂單 2504EFE031/020 修改記錄如下: 20250312 09:01:27 (06023) 退火碼: >> S1, 用途碼: >> COA001, 背面標示: >> S000, 訂單背面顏色(五碼): >> BW73Z, 背面漆膜厚: >> NOM, 背面漆塗漆型式幾塗幾烤: >> 2, 鉻酸鹽: >> Z, 訂單厚度: >> 0.024, 訂單重: >> 20, 重量容許率(下限): >> 10, 重量容許率(上限): >> 10, 訂單寬度: >> 48, 鍍製方式: >> AC, 鋼捲內徑: >> 508, 鋼捲下限重: >> 3, 鋼捲上限重: >> 4.5, 壓花條件碼: >> -, 表面花紋: >> R, 綠色識別碼: >> -, 印刷輥號: >> -, 產品代碼: >> PPGL, 皮膜碼: >> -, 單位別: >> I, 油品種類: >> Z, 塗油量: >> Z, 包裝代碼: >> E0 , 保護膜碼: >> -, 客戶試片取樣型式: >> -, 調質碼: >> S, 套筒碼: >> P , 規格: >> A792SSGR33, 製造標準: >> ASTM, 表面處理劑種類: >> Z, 表面處理劑塗佈量: >> Z, 伸長率測試: >> N, 硬度測試碼: >> N, 抗拉強度測試: >> N, 降伏強度測試: >> N, 厚度變異: >> 0, 訂單正面顏色(五碼): >> SR627, 正面漆膜厚: >> 25, 正面漆塗漆型式幾塗幾烤: >> 2, 修邊碼: >> Y, 重量碼: >> AW, 鋼捲捲向: >> O, 鍍層碼: >> AZ50, | F:保證1/2 ASTM 厚度公差
PPGL | 2504EFE031/021 |  | 1. 製造標準為MS、ASTM或銷新加坡之訂單，若無技術指定優先用料，請優先使用國內料，勿使用ANFEN (OFP00406)-{.不符.} | 1. 製造標準為MS、ASTM或銷新加坡之訂單，若無技術指定優先用料，請優先使用國內料，勿使用ANFEN (OFP00406)-{.不符.} 2. 【提醒】！本單為直立式包裝，嚴禁鍍鋅或烤漆後以STAGGER捲取 (OFP00451)-{.不符.} 3. COG013 & COG014 只能用於 VALSPAR塗料 (OFP00679)-{.不符.} 4. ※超耐候一系列用途要確認是否有英制公差需求，有英制公差需求時選配碼用ON027※ (OFP00680)-{.不符.} 5. 此經銷商有簽訂1/2厚度公差保證(無厚度變異),請調整冷軋與鍍鋅厚度公差管制範圍. 保證 ASTM 厚度公差 (OFP00180)-{.不符.} | 訂單:2504EFE031/021 CPL <生產備註> 事項如下 . 除HGI/ HGL 訂單邊緣不噴油. 其餘皆側緣噴油 (RMK00285) . 【美加訂單生產注意事項-CPL】1.客戶美加地區訂單實施修邊刀最大使用顆數上限(20顆) (RMK00717) . 【美加訂單生產注意事項-CPL】2.排程備註:注意修邊品質與毛邊 (RMK00717) . 【美加訂單生產注意事項-CPL】3.去毛邊輥的管制：兩側壓力均設定1.0 kg/cm2 (RMK00717) | 訂單:2504EFE031/021 CR1 <生產備註> 事項如下 . 此經銷商保證平均厚度在1/2厚度公差內，厚度量測NG時，如單位長度符合範圍，請放行 (RMK00402) . 【美加訂單生產注意事項-CR】1.兩側各加開一個spot cooling增加冷卻效果。 (RMK00717) . 【美加訂單生產注意事項-CR】2.發生毛邊時，請降速生產減輕毛邊程度，暫留討論後再處置。 (RMK00717) | 訂單:2504EFE031/021 CR2 <生產備註> 事項如下 . 此經銷商保證平均厚度在1/2厚度公差內，厚度量測NG時，如單位長度符合範圍，請放行 (RMK00402) . 【美加訂單生產注意事項-CR】1.兩側各加開一個spot cooling增加冷卻效果。 (RMK00717) . 【美加訂單生產注意事項-CR】2.發生毛邊時，請降速生產減輕毛邊程度，暫留討論後再處置。 (RMK00717) | 訂單:2504EFE031/021 CG1 <生產備註> 事項如下 . 此經銷商保證平均厚度在1/2厚度公差內，厚度量測NG時，如單位長度符合範圍，請放行 (RMK00402) . 鍍鋅表面不可有鋅痕、壓痕、凹陷、及刮傷 、應變痕等。 (RMK00702) . 【美加訂單生產注意事項-CG1】副操確認完回控制室後，於生產排程鋼號旁簽名紀錄，以利後續追查(該排程生產完，排程單將保留)。 (RMK00717) . 【美加訂單生產注意事項-CG1】中央段副操每顆銲道出Pot時觀察銲道同時，確認Beaver Tail與鋼板接觸之Guide Roll羊毛氈狀況，並適時添加潤滑油(避免乾掉)。 (RMK00717) | 訂單:2504EFE031/021 CG2 <生產備註> 事項如下 . 此經銷商保證平均厚度在1/2厚度公差內，厚度量測NG時，如單位長度符合範圍，請放行 (RMK00402) . 鍍鋅表面不可有鋅痕、壓痕、凹陷、及刮傷 、應變痕等。 (RMK00702) . 【美加訂單生產注意事項-CG2】1.使用SUB-NOZZLE (RMK00717) | 訂單:2504EFE031/021 CC1 <生產備註> 事項如下 . 【色差】1.1.此客戶對面漆(非B開頭之色碼)目視色差要求較高,請依限度樣本進行目視色差管制★--->發生過訴賠 (RMK00248) . 【色差】1.2.若針對特殊顏色需特別管理時，請品檢忽略1.1.的規定以特別規定為主 (RMK00248) . 此經銷商保證平均厚度在1/2厚度公差內，厚度量測NG時，如單位長度符合範圍，請放行 (RMK00402) . 【捲取】注意！本單為直立式包裝。禁用STAGGER捲取送包裝！送RCL重處理例外。 (RMK00512) . 【塗料扣重注意】Valspar 扣重為 200 Kg (RMK00697) . 【放行標準】請以超耐候、超保固-Valspar 項目管制 (RMK00698) . 30CM*全寬*留1塊給LAB及1塊給塗料商, (RMK00702) . 【VALSPAR】色碼第六碼"3" 面漆塗佈量≧90％，總塗佈量管制≧ 93% (RMK00702) . 【SRV3T3 特別放行標準】鉛筆≧HB， TT≦3 TT。面漆≧90%，總 mass ≧93%，背面漆 ≧90%，總 mass ≧90%，色差 正面漆 ΔE≦1.0，不管制批差異 (RMK00715) . 【美加訂單生產注意事項-CCP】1.請烤漆入口依照正背面漆鋼捲投向規定進行鋼捲投入。 (RMK00717) . 【美加訂單生產注意事項-CCP】2.烤漆入口依照鋼捲投向規定進行鋼捲投入。(CR1/CG1 CR2/CG2-->正向入料。CR1/CG2 CR2/CG1-->反向入料) (RMK00717) . 【美加訂單生產注意事項-CCP】3.此訂單背面漆一律採Nature塗裝，塗裝黏度設定40秒以上 (RMK00717) | 訂單:2504EFE031/021 CC2 <生產備註> 事項如下 . 【色差】1.1.此客戶對面漆(非B開頭之色碼)目視色差要求較高,請依限度樣本進行目視色差管制★--->發生過訴賠 (RMK00248) . 【色差】1.2.若針對特殊顏色需特別管理時，請品檢忽略1.1.的規定以特別規定為主 (RMK00248) . 此經銷商保證平均厚度在1/2厚度公差內，厚度量測NG時，如單位長度符合範圍，請放行 (RMK00402) . 【捲取】注意！本單為直立式包裝。禁用STAGGER捲取送包裝！送RCL重處理例外。 (RMK00512) . 【塗料扣重注意】Valspar 扣重為 200 Kg (RMK00697) . 【放行標準】請以超耐候、超保固-Valspar 項目管制 (RMK00698) . 30CM*全寬*留1塊給LAB及1塊給塗料商, (RMK00702) . 【VALSPAR】色碼第六碼"3" 面漆塗佈量≧90％，總塗佈量管制≧ 93% (RMK00702) . 【SRV3T3 特別放行標準】鉛筆≧HB， TT≦3 TT。面漆≧90%，總 mass ≧93%，背面漆 ≧90%，總 mass ≧90%，色差 正面漆 ΔE≦1.0，不管制批差異 (RMK00715) . 【美加訂單生產注意事項-CCP】1.請烤漆入口依照正背面漆鋼捲投向規定進行鋼捲投入。 (RMK00717) . 【美加訂單生產注意事項-CCP】2.烤漆入口依照鋼捲投向規定進行鋼捲投入。(CR1/CG1 CR2/CG2-->正向入料。CR1/CG2 CR2/CG1-->反向入料) (RMK00717) . 【美加訂單生產注意事項-CCP】3.此訂單背面漆一律採Nature塗裝，塗裝黏度設定40秒以上 (RMK00717) | 訂單:2504EFE031/021 RCL <生產備註> 事項如下 . 【捲取】注意！本單為直立式包裝。禁用STAGGER捲取送包裝！送RCL重處理例外。 (RMK00512) | 訂單:2504EFE031/021 CCPK 無 <生產備註> 事項 | 訂單:2504EFE031/021 CGQC <品檢備註> 事項如下 . 鍍鋅表面不可有鋅痕、壓痕、凹陷、及刮傷 、應變痕等。 (RMK00702) | 訂單:2504EFE031/021 CCQC <品檢備註> 事項如下 . 【色差】1.1.此客戶對面漆(非B開頭之色碼)目視色差要求較高,請依限度樣本進行目視色差管制★--->發生過訴賠 (RMK00248) . 【色差】1.2.若針對特殊顏色需特別管理時，請品檢忽略1.1.的規定以特別規定為主 (RMK00248) . 【捲取】注意！本單為直立式包裝。禁用STAGGER捲取送包裝！送RCL重處理例外。 (RMK00512) . 【放行標準】請以超耐候、超保固-Valspar 項目管制 (RMK00698) . 30CM*全寬*留1塊給LAB及1塊給塗料商, (RMK00702) . 【VALSPAR】色碼第六碼"3" 面漆塗佈量≧90％，總塗佈量管制≧ 93% (RMK00702) . 【SRV3T3 特別放行標準】鉛筆≧HB， TT≦3 TT。面漆≧90%，總 mass ≧93%，背面漆 ≧90%，總 mass ≧90%，色差 正面漆 ΔE≦1.0，不管制批差異 (RMK00715) | 訂單:2504EFE031/021 TOL 無 <生產備註> 事項 |  | 訂單 2504EFE031/021 修改記錄如下: 20250312 09:01:31 (06023) 退火碼: >> S1, 用途碼: >> COG001, 背面標示: >> S000, 訂單背面顏色(五碼): >> BW73Z, 背面漆膜厚: >> NOM, 背面漆塗漆型式幾塗幾烤: >> 2, 鉻酸鹽: >> Z, 訂單厚度: >> 0.024, 訂單重: >> 20, 重量容許率(下限): >> 10, 重量容許率(上限): >> 10, 訂單寬度: >> 48, 鍍製方式: >> AC, 鋼捲內徑: >> 508, 鋼捲下限重: >> 3, 鋼捲上限重: >> 4.5, 壓花條件碼: >> -, 表面花紋: >> R, 綠色識別碼: >> -, 印刷輥號: >> -, 產品代碼: >> PPGL, 皮膜碼: >> -, 單位別: >> I, 油品種類: >> Z, 塗油量: >> Z, 包裝代碼: >> E0 , 保護膜碼: >> -, 客戶試片取樣型式: >> -, 調質碼: >> S, 套筒碼: >> P , 規格: >> A792SSGR33, 製造標準: >> ASTM, 表面處理劑種類: >> Z, 表面處理劑塗佈量: >> Z, 伸長率測試: >> N, 硬度測試碼: >> N, 抗拉強度測試: >> N, 降伏強度測試: >> N, 厚度變異: >> 0, 訂單正面顏色(五碼): >> SRV3T, 正面漆膜厚: >> 25, 正面漆塗漆型式幾塗幾烤: >> 2, 修邊碼: >> Y, 重量碼: >> AW, 鋼捲捲向: >> O, 鍍層碼: >> AZ50, 20250312 09:30:12 (06023) 用途碼: COG001 >> COG014, 20250312 09:40:52 (06023) 用途碼: COG014 >> COG013, | F:保證1/2 ASTM 厚度公差
PPGL | 2504EFE031/022 |  | 1. 製造標準為MS、ASTM或銷新加坡之訂單，若無技術指定優先用料，請優先使用國內料，勿使用ANFEN (OFP00406)-{.不符.} | 1. 製造標準為MS、ASTM或銷新加坡之訂單，若無技術指定優先用料，請優先使用國內料，勿使用ANFEN (OFP00406)-{.不符.} 2. 【提醒】！本單為直立式包裝，嚴禁鍍鋅或烤漆後以STAGGER捲取 (OFP00451)-{.不符.} 3. ※超耐候一系列用途要確認是否有英制公差需求，有英制公差需求時選配碼用ON027※ (OFP00680)-{.不符.} 4. 此經銷商有簽訂1/2厚度公差保證(無厚度變異),請調整冷軋與鍍鋅厚度公差管制範圍. 保證 ASTM 厚度公差 (OFP00180)-{.不符.} | 訂單:2504EFE031/022 CPL <生產備註> 事項如下 . 本單為烤漆背面大於等於25μ塗裝，軋延後不允許毛邊，請CPL注意修邊狀況 (RMK00124) . 【邊緣品質】此為烤漆背面25μ訂單，請加強檢視鋼捲：邊緣殘剪、側緣鋅渣或毛邊，因為會導致烤漆背面漆轉印正面 (RMK00126) . 除HGI/ HGL 訂單邊緣不噴油. 其餘皆側緣噴油 (RMK00285) . 【美加訂單生產注意事項-CPL】1.客戶美加地區訂單實施修邊刀最大使用顆數上限(20顆) (RMK00717) . 【美加訂單生產注意事項-CPL】2.排程備註:注意修邊品質與毛邊 (RMK00717) . 【美加訂單生產注意事項-CPL】3.去毛邊輥的管制：兩側壓力均設定1.0 kg/cm2 (RMK00717) | 訂單:2504EFE031/022 CR1 <生產備註> 事項如下 . 【邊緣品質】此為烤漆背面25μ訂單，請加強檢視鋼捲：邊緣殘剪、側緣鋅渣或毛邊，因為會導致烤漆背面漆轉印正面 (RMK00126) . 此經銷商保證平均厚度在1/2厚度公差內，厚度量測NG時，如單位長度符合範圍，請放行 (RMK00402) . 此客戶有保證 全板形 急峻度 ≦ 0.7% ( ≦ 12 I-UNIT ) (RMK00583) . 【美加訂單生產注意事項-CR】1.兩側各加開一個spot cooling增加冷卻效果。 (RMK00717) . 【美加訂單生產注意事項-CR】2.發生毛邊時，請降速生產減輕毛邊程度，暫留討論後再處置。 (RMK00717) | 訂單:2504EFE031/022 CR2 <生產備註> 事項如下 . 【邊緣品質】此為烤漆背面25μ訂單，請加強檢視鋼捲：邊緣殘剪、側緣鋅渣或毛邊，因為會導致烤漆背面漆轉印正面 (RMK00126) . 此經銷商保證平均厚度在1/2厚度公差內，厚度量測NG時，如單位長度符合範圍，請放行 (RMK00402) . 此客戶有保證 全板形 急峻度 ≦ 0.7% ( ≦ 12 I-UNIT ) (RMK00583) . 【美加訂單生產注意事項-CR】1.兩側各加開一個spot cooling增加冷卻效果。 (RMK00717) . 【美加訂單生產注意事項-CR】2.發生毛邊時，請降速生產減輕毛邊程度，暫留討論後再處置。 (RMK00717) | 訂單:2504EFE031/022 CG1 <生產備註> 事項如下 . 鍍鋅表面不可有鋅痕、壓痕、凹陷、及刮傷 、應變痕等。 (RMK00054) . 【邊緣品質】此為烤漆背面25μ訂單，請加強檢視鋼捲：邊緣殘剪、側緣鋅渣或毛邊，因為會導致烤漆背面漆轉印正面 (RMK00126) . 本單於烤漆正背面都塗裝正面漆，因此鍍鋅請管制背面表面品質比照正面 (RMK00363) . 此經銷商保證平均厚度在1/2厚度公差內，厚度量測NG時，如單位長度符合範圍，請放行 (RMK00402) . 此客戶有保證 全板形 急峻度 ≦ 0.7% ( ≦ 12 I-UNIT ) (RMK00583) . 【美加訂單生產注意事項-CG1】副操確認完回控制室後，於生產排程鋼號旁簽名紀錄，以利後續追查(該排程生產完，排程單將保留)。 (RMK00717) . 【美加訂單生產注意事項-CG1】中央段副操每顆銲道出Pot時觀察銲道同時，確認Beaver Tail與鋼板接觸之Guide Roll羊毛氈狀況，並適時添加潤滑油(避免乾掉)。 (RMK00717) | 訂單:2504EFE031/022 CG2 <生產備註> 事項如下 . 鍍鋅表面不可有鋅痕、壓痕、凹陷、及刮傷 、應變痕等。 (RMK00054) . 【邊緣品質】此為烤漆背面25μ訂單，請加強檢視鋼捲：邊緣殘剪、側緣鋅渣或毛邊，因為會導致烤漆背面漆轉印正面 (RMK00126) . 本單於烤漆正背面都塗裝正面漆，因此鍍鋅請管制背面表面品質比照正面 (RMK00363) . 此經銷商保證平均厚度在1/2厚度公差內，厚度量測NG時，如單位長度符合範圍，請放行 (RMK00402) . 此客戶有保證 全板形 急峻度 ≦ 0.7% ( ≦ 12 I-UNIT ) (RMK00583) . 【美加訂單生產注意事項-CG2】1.使用SUB-NOZZLE (RMK00717) | 訂單:2504EFE031/022 CC1 <生產備註> 事項如下 . 正面面漆(20U)及正面總膜厚(25U)要求管制90%以上之膜厚,未達標準降級. (RMK00054) . 若背面面漆(20U)及背面總膜厚(25U)時要求管制90%以上之膜厚,未達標準降級 (RMK00054) . 面漆=18U(90%)~請購基準22U(110%),標準板總膜厚=5+20U(100%面漆). (RMK00054) . 30CM*全寬*留1塊給LAB及1塊給塗料商, (RMK00054) . 【邊緣品質】此為烤漆背面25μ訂單，請加強檢視鋼捲：邊緣殘剪、側緣鋅渣或毛邊，因為會導致烤漆背面漆轉印正面 (RMK00126) . 【色差】1.1.此客戶對面漆(非B開頭之色碼)目視色差要求較高,請依限度樣本進行目視色差管制★--->發生過訴賠 (RMK00248) . 【色差】1.2.若針對特殊顏色需特別管理時，請品檢忽略1.1.的規定以特別規定為主 (RMK00248) . 此經銷商保證平均厚度在1/2厚度公差內，厚度量測NG時，如單位長度符合範圍，請放行 (RMK00402) . 【捲取】注意！本單為直立式包裝。禁用STAGGER捲取送包裝！送RCL重處理例外。 (RMK00512) . 此客戶有保證 全板形 急峻度 ≦ 0.7% ( ≦ 12 I-UNIT ) (RMK00583) . 【美加訂單生產注意事項-CCP】1.請烤漆入口依照正背面漆鋼捲投向規定進行鋼捲投入。 (RMK00717) . 【美加訂單生產注意事項-CCP】2.烤漆入口依照鋼捲投向規定進行鋼捲投入。(CR1/CG1 CR2/CG2-->正向入料。CR1/CG2 CR2/CG1-->反向入料) (RMK00717) . 【美加訂單生產注意事項-CCP】3.此訂單背面漆一律採Nature塗裝，塗裝黏度設定40秒以上 (RMK00717) | 訂單:2504EFE031/022 CC2 <生產備註> 事項如下 . 正面面漆(20U)及正面總膜厚(25U)要求管制90%以上之膜厚,未達標準降級. (RMK00054) . 若背面面漆(20U)及背面總膜厚(25U)時要求管制90%以上之膜厚,未達標準降級 (RMK00054) . 面漆=18U(90%)~請購基準22U(110%),標準板總膜厚=5+20U(100%面漆). (RMK00054) . 30CM*全寬*留1塊給LAB及1塊給塗料商, (RMK00054) . 【邊緣品質】此為烤漆背面25μ訂單，請加強檢視鋼捲：邊緣殘剪、側緣鋅渣或毛邊，因為會導致烤漆背面漆轉印正面 (RMK00126) . 【色差】1.1.此客戶對面漆(非B開頭之色碼)目視色差要求較高,請依限度樣本進行目視色差管制★--->發生過訴賠 (RMK00248) . 【色差】1.2.若針對特殊顏色需特別管理時，請品檢忽略1.1.的規定以特別規定為主 (RMK00248) . 此經銷商保證平均厚度在1/2厚度公差內，厚度量測NG時，如單位長度符合範圍，請放行 (RMK00402) . 【捲取】注意！本單為直立式包裝。禁用STAGGER捲取送包裝！送RCL重處理例外。 (RMK00512) . 此客戶有保證 全板形 急峻度 ≦ 0.7% ( ≦ 12 I-UNIT ) (RMK00583) . 【美加訂單生產注意事項-CCP】1.請烤漆入口依照正背面漆鋼捲投向規定進行鋼捲投入。 (RMK00717) . 【美加訂單生產注意事項-CCP】2.烤漆入口依照鋼捲投向規定進行鋼捲投入。(CR1/CG1 CR2/CG2-->正向入料。CR1/CG2 CR2/CG1-->反向入料) (RMK00717) . 【美加訂單生產注意事項-CCP】3.此訂單背面漆一律採Nature塗裝，塗裝黏度設定40秒以上 (RMK00717) | 訂單:2504EFE031/022 RCL <生產備註> 事項如下 . 【捲取】注意！本單為直立式包裝。禁用STAGGER捲取送包裝！送RCL重處理例外。 (RMK00512) | 訂單:2504EFE031/022 CCPK 無 <生產備註> 事項 | 訂單:2504EFE031/022 CGQC <品檢備註> 事項如下 . 【邊緣品質】此為烤漆背面25μ訂單，請加強檢視鋼捲：邊緣殘剪、側緣鋅渣或毛邊，因為會導致烤漆背面漆轉印正面 (RMK00126) . 本單於烤漆正背面都塗裝正面漆，因此鍍鋅請管制背面表面品質比照正面 (RMK00363) | 訂單:2504EFE031/022 CCQC <品檢備註> 事項如下 . 【邊緣品質】此為烤漆背面25μ訂單，請加強檢視鋼捲：邊緣殘剪、側緣鋅渣或毛邊，因為會導致烤漆背面漆轉印正面 (RMK00126) . 【色差】1.1.此客戶對面漆(非B開頭之色碼)目視色差要求較高,請依限度樣本進行目視色差管制★--->發生過訴賠 (RMK00248) . 【色差】1.2.若針對特殊顏色需特別管理時，請品檢忽略1.1.的規定以特別規定為主 (RMK00248) . 【捲取】注意！本單為直立式包裝。禁用STAGGER捲取送包裝！送RCL重處理例外。 (RMK00512) | 訂單:2504EFE031/022 TOL 無 <生產備註> 事項 |  | 訂單 2504EFE031/022 修改記錄如下: 20250312 09:01:34 (06023) 退火碼: >> S1, 用途碼: >> COG007, 背面標示: >> S000, 訂單背面顏色(五碼): >> SWS4W, 背面漆膜厚: >> 25, 背面漆塗漆型式幾塗幾烤: >> 2, 鉻酸鹽: >> Z, 訂單厚度: >> 0.024, 訂單重: >> 40, 重量容許率(下限): >> 10, 重量容許率(上限): >> 10, 訂單寬度: >> 48, 鍍製方式: >> AC, 鋼捲內徑: >> 508, 鋼捲下限重: >> 3, 鋼捲上限重: >> 4.5, 壓花條件碼: >> -, 表面花紋: >> R, 綠色識別碼: >> -, 印刷輥號: >> -, 產品代碼: >> PPGL, 皮膜碼: >> -, 單位別: >> I, 油品種類: >> Z, 塗油量: >> Z, 包裝代碼: >> E0 , 保護膜碼: >> -, 客戶試片取樣型式: >> -, 調質碼: >> S, 套筒碼: >> P , 規格: >> A792SSGR33, 製造標準: >> ASTM, 表面處理劑種類: >> Z, 表面處理劑塗佈量: >> Z, 伸長率測試: >> N, 硬度測試碼: >> N, 抗拉強度測試: >> N, 降伏強度測試: >> N, 訂單正面顏色(五碼): >> SBH7N, 正面漆膜厚: >> 25, 正面漆塗漆型式幾塗幾烤: >> 2, 修邊碼: >> Y, 重量碼: >> AW, 鋼捲捲向: >> O, 鍍層碼: >> AZ50, | F:保證1/2 ASTM 厚度公差
PPGL | 2504EFE031/023 |  | 1. 製造標準為MS、ASTM或銷新加坡之訂單，若無技術指定優先用料，請優先使用國內料，勿使用ANFEN (OFP00406)-{.不符.} | 1. CQ CR厚度超過0.7MM後要注意CR1與CR2修邊寬度要確認 (OFP00157)-{.不符.} 2. 製造標準為MS、ASTM或銷新加坡之訂單，若無技術指定優先用料，請優先使用國內料，勿使用ANFEN (OFP00406)-{.不符.} 3. 【提醒】！本單為直立式包裝，嚴禁鍍鋅或烤漆後以STAGGER捲取 (OFP00451)-{.不符.} 4. 【提醒 審單人員】CR≧0.6 要於烤漆備註調降 PMT等相關。★KP抗塵PVDF不受此限 (OFP00509)-{.不符.} 5. ※超耐候一系列用途要確認是否有英制公差需求，有英制公差需求時選配碼用ON027※ (OFP00680)-{.不符.} 6. 此經銷商有簽訂1/2厚度公差保證(無厚度變異),請調整冷軋與鍍鋅厚度公差管制範圍. 保證 ASTM 厚度公差 (OFP00180)-{.不符.} | 訂單:2504EFE031/023 CPL <生產備註> 事項如下 . 本單為烤漆背面大於等於25μ塗裝，軋延後不允許毛邊，請CPL注意修邊狀況 (RMK00124) . 【邊緣品質】此為烤漆背面25μ訂單，請加強檢視鋼捲：邊緣殘剪、側緣鋅渣或毛邊，因為會導致烤漆背面漆轉印正面 (RMK00126) . 除HGI/ HGL 訂單邊緣不噴油. 其餘皆側緣噴油 (RMK00285) . 【美加訂單生產注意事項-CPL】1.客戶美加地區訂單實施修邊刀最大使用顆數上限(20顆) (RMK00717) . 【美加訂單生產注意事項-CPL】2.排程備註:注意修邊品質與毛邊 (RMK00717) . 【美加訂單生產注意事項-CPL】3.去毛邊輥的管制：兩側壓力均設定1.0 kg/cm2 (RMK00717) | 訂單:2504EFE031/023 CR1 <生產備註> 事項如下 . 【邊緣品質】此為烤漆背面25μ訂單，請加強檢視鋼捲：邊緣殘剪、側緣鋅渣或毛邊，因為會導致烤漆背面漆轉印正面 (RMK00126) . 此經銷商保證平均厚度在1/2厚度公差內，厚度量測NG時，如單位長度符合範圍，請放行 (RMK00402) . 此客戶有保證 全板形 急峻度 ≦ 0.7% ( ≦ 12 I-UNIT ) (RMK00583) . 【美加訂單生產注意事項-CR】1.兩側各加開一個spot cooling增加冷卻效果。 (RMK00717) . 【美加訂單生產注意事項-CR】2.發生毛邊時，請降速生產減輕毛邊程度，暫留討論後再處置。 (RMK00717) | 訂單:2504EFE031/023 CR2 <生產備註> 事項如下 . 【邊緣品質】此為烤漆背面25μ訂單，請加強檢視鋼捲：邊緣殘剪、側緣鋅渣或毛邊，因為會導致烤漆背面漆轉印正面 (RMK00126) . 此經銷商保證平均厚度在1/2厚度公差內，厚度量測NG時，如單位長度符合範圍，請放行 (RMK00402) . 此客戶有保證 全板形 急峻度 ≦ 0.7% ( ≦ 12 I-UNIT ) (RMK00583) . 【美加訂單生產注意事項-CR】1.兩側各加開一個spot cooling增加冷卻效果。 (RMK00717) . 【美加訂單生產注意事項-CR】2.發生毛邊時，請降速生產減輕毛邊程度，暫留討論後再處置。 (RMK00717) | 訂單:2504EFE031/023 CG1 <生產備註> 事項如下 . 鍍鋅表面不可有鋅痕、壓痕、凹陷、及刮傷 、應變痕等。 (RMK00054) . 【邊緣品質】此為烤漆背面25μ訂單，請加強檢視鋼捲：邊緣殘剪、側緣鋅渣或毛邊，因為會導致烤漆背面漆轉印正面 (RMK00126) . 本單於烤漆正背面都塗裝正面漆，因此鍍鋅請管制背面表面品質比照正面 (RMK00363) . 此經銷商保證平均厚度在1/2厚度公差內，厚度量測NG時，如單位長度符合範圍，請放行 (RMK00402) . 此客戶有保證 全板形 急峻度 ≦ 0.7% ( ≦ 12 I-UNIT ) (RMK00583) . 【美加訂單生產注意事項-CG1】副操確認完回控制室後，於生產排程鋼號旁簽名紀錄，以利後續追查(該排程生產完，排程單將保留)。 (RMK00717) . 【美加訂單生產注意事項-CG1】中央段副操每顆銲道出Pot時觀察銲道同時，確認Beaver Tail與鋼板接觸之Guide Roll羊毛氈狀況，並適時添加潤滑油(避免乾掉)。 (RMK00717) | 訂單:2504EFE031/023 CG2 <生產備註> 事項如下 . 鍍鋅表面不可有鋅痕、壓痕、凹陷、及刮傷 、應變痕等。 (RMK00054) . 【邊緣品質】此為烤漆背面25μ訂單，請加強檢視鋼捲：邊緣殘剪、側緣鋅渣或毛邊，因為會導致烤漆背面漆轉印正面 (RMK00126) . 本單於烤漆正背面都塗裝正面漆，因此鍍鋅請管制背面表面品質比照正面 (RMK00363) . 此經銷商保證平均厚度在1/2厚度公差內，厚度量測NG時，如單位長度符合範圍，請放行 (RMK00402) . 此客戶有保證 全板形 急峻度 ≦ 0.7% ( ≦ 12 I-UNIT ) (RMK00583) . 【美加訂單生產注意事項-CG2】1.使用SUB-NOZZLE (RMK00717) | 訂單:2504EFE031/023 CC1 <生產備註> 事項如下 . 【PMT】1.1.因為CR厚 0.772 mm，TOP 標準PMT以237℃去計算 (RMK-E_CHIN) . 正面面漆(20U)及正面總膜厚(25U)要求管制90%以上之膜厚,未達標準降級. (RMK00054) . 若背面面漆(20U)及背面總膜厚(25U)時要求管制90%以上之膜厚,未達標準降級 (RMK00054) . 面漆=18U(90%)~請購基準22U(110%),標準板總膜厚=5+20U(100%面漆). (RMK00054) . 30CM*全寬*留1塊給LAB及1塊給塗料商, (RMK00054) . 【邊緣品質】此為烤漆背面25μ訂單，請加強檢視鋼捲：邊緣殘剪、側緣鋅渣或毛邊，因為會導致烤漆背面漆轉印正面 (RMK00126) . 【色差】1.1.此客戶對面漆(非B開頭之色碼)目視色差要求較高,請依限度樣本進行目視色差管制★--->發生過訴賠 (RMK00248) . 【色差】1.2.若針對特殊顏色需特別管理時，請品檢忽略1.1.的規定以特別規定為主 (RMK00248) . 此經銷商保證平均厚度在1/2厚度公差內，厚度量測NG時，如單位長度符合範圍，請放行 (RMK00402) . 【捲取】注意！本單為直立式包裝。禁用STAGGER捲取送包裝！送RCL重處理例外。 (RMK00512) . 【PMT】1.2.CC2計算完後面漆每個ZONE 爐溫各降8℃為最終爐溫 (RMK00568) . 【PMT】1.3.CC2因爐溫各降8℃為最終爐溫，請股長於TEST時 確實量測板溫 (RMK00568) . 【PMT】1.4.若發現PMT不足，請上調ZONE溫度並回饋工程師 (RMK00568) . 【PMT】1.5.品檢注意！因標準PMT有下修請注意MEK測試 (RMK00568) . 【PMT】1.6.厚板少生產，請領班量測板溫並記錄之 (RMK00568) . 此客戶有保證 全板形 急峻度 ≦ 0.7% ( ≦ 12 I-UNIT ) (RMK00583) . 【水痕】因TOP 為YCP 近似深黑色水痕可能嚴重，因此指定CC1生產注意W/Q 使用純水與水量控制 (RMK00588) . 【美加訂單生產注意事項-CCP】1.請烤漆入口依照正背面漆鋼捲投向規定進行鋼捲投入。 (RMK00717) . 【美加訂單生產注意事項-CCP】2.烤漆入口依照鋼捲投向規定進行鋼捲投入。(CR1/CG1 CR2/CG2-->正向入料。CR1/CG2 CR2/CG1-->反向入料) (RMK00717) . 【美加訂單生產注意事項-CCP】3.此訂單背面漆一律採Nature塗裝，塗裝黏度設定40秒以上 (RMK00717) | 訂單:2504EFE031/023 CC2 <生產備註> 事項如下 . 【PMT】1.1.因為CR厚 0.772 mm，TOP 標準PMT以237℃去計算 (RMK-E_CHIN) . 正面面漆(20U)及正面總膜厚(25U)要求管制90%以上之膜厚,未達標準降級. (RMK00054) . 若背面面漆(20U)及背面總膜厚(25U)時要求管制90%以上之膜厚,未達標準降級 (RMK00054) . 面漆=18U(90%)~請購基準22U(110%),標準板總膜厚=5+20U(100%面漆). (RMK00054) . 30CM*全寬*留1塊給LAB及1塊給塗料商, (RMK00054) . 【邊緣品質】此為烤漆背面25μ訂單，請加強檢視鋼捲：邊緣殘剪、側緣鋅渣或毛邊，因為會導致烤漆背面漆轉印正面 (RMK00126) . 【色差】1.1.此客戶對面漆(非B開頭之色碼)目視色差要求較高,請依限度樣本進行目視色差管制★--->發生過訴賠 (RMK00248) . 【色差】1.2.若針對特殊顏色需特別管理時，請品檢忽略1.1.的規定以特別規定為主 (RMK00248) . 此經銷商保證平均厚度在1/2厚度公差內，厚度量測NG時，如單位長度符合範圍，請放行 (RMK00402) . 【捲取】注意！本單為直立式包裝。禁用STAGGER捲取送包裝！送RCL重處理例外。 (RMK00512) . 【PMT】1.2.CC2計算完後面漆每個ZONE 爐溫各降8℃為最終爐溫 (RMK00568) . 【PMT】1.3.CC2因爐溫各降8℃為最終爐溫，請股長於TEST時 確實量測板溫 (RMK00568) . 【PMT】1.4.若發現PMT不足，請上調ZONE溫度並回饋工程師 (RMK00568) . 【PMT】1.5.品檢注意！因標準PMT有下修請注意MEK測試 (RMK00568) . 【PMT】1.6.厚板少生產，請領班量測板溫並記錄之 (RMK00568) . 此客戶有保證 全板形 急峻度 ≦ 0.7% ( ≦ 12 I-UNIT ) (RMK00583) . 【水痕】因TOP 為YCP 近似深黑色水痕可能嚴重，因此指定CC1生產注意W/Q 使用純水與水量控制 (RMK00588) . 【美加訂單生產注意事項-CCP】1.請烤漆入口依照正背面漆鋼捲投向規定進行鋼捲投入。 (RMK00717) . 【美加訂單生產注意事項-CCP】2.烤漆入口依照鋼捲投向規定進行鋼捲投入。(CR1/CG1 CR2/CG2-->正向入料。CR1/CG2 CR2/CG1-->反向入料) (RMK00717) . 【美加訂單生產注意事項-CCP】3.此訂單背面漆一律採Nature塗裝，塗裝黏度設定40秒以上 (RMK00717) | 訂單:2504EFE031/023 RCL <生產備註> 事項如下 . 【捲取】注意！本單為直立式包裝。禁用STAGGER捲取送包裝！送RCL重處理例外。 (RMK00512) | 訂單:2504EFE031/023 CCPK 無 <生產備註> 事項 | 訂單:2504EFE031/023 CGQC <品檢備註> 事項如下 . 【邊緣品質】此為烤漆背面25μ訂單，請加強檢視鋼捲：邊緣殘剪、側緣鋅渣或毛邊，因為會導致烤漆背面漆轉印正面 (RMK00126) . 本單於烤漆正背面都塗裝正面漆，因此鍍鋅請管制背面表面品質比照正面 (RMK00363) | 訂單:2504EFE031/023 CCQC <品檢備註> 事項如下 . 【PMT】1.1.因為CR厚 0.772 mm，TOP 標準PMT以237℃去計算 (RMK-E_CHIN) . 【邊緣品質】此為烤漆背面25μ訂單，請加強檢視鋼捲：邊緣殘剪、側緣鋅渣或毛邊，因為會導致烤漆背面漆轉印正面 (RMK00126) . 【色差】1.1.此客戶對面漆(非B開頭之色碼)目視色差要求較高,請依限度樣本進行目視色差管制★--->發生過訴賠 (RMK00248) . 【色差】1.2.若針對特殊顏色需特別管理時，請品檢忽略1.1.的規定以特別規定為主 (RMK00248) . 【捲取】注意！本單為直立式包裝。禁用STAGGER捲取送包裝！送RCL重處理例外。 (RMK00512) . 【PMT】1.2.CC2計算完後面漆每個ZONE 爐溫各降8℃為最終爐溫 (RMK00568) . 【PMT】1.3.CC2因爐溫各降8℃為最終爐溫，請股長於TEST時 確實量測板溫 (RMK00568) . 【PMT】1.4.若發現PMT不足，請上調ZONE溫度並回饋工程師 (RMK00568) . 【PMT】1.5.品檢注意！因標準PMT有下修請注意MEK測試 (RMK00568) . 【PMT】1.6.厚板少生產，請領班量測板溫並記錄之 (RMK00568) . 【水痕】因TOP 為YCP 近似深黑色水痕可能嚴重，因此指定CC1生產注意W/Q 使用純水與水量控制 (RMK00588) | 訂單:2504EFE031/023 TOL 無 <生產備註> 事項 | 【PMT】1.1.因為CR厚 0.772 mm，TOP 標準PMT以237℃去計算^^/CC1/CC2/CCQC/^^ <<.E_CHIN 2025/03/19 09:43.>> | 訂單 2504EFE031/023 修改記錄如下: 20250312 09:01:37 (06023) 退火碼: >> S1, 用途碼: >> COG007, 背面標示: >> S000, 訂單背面顏色(五碼): >> SBH78, 背面漆膜厚: >> 25, 背面漆塗漆型式幾塗幾烤: >> 2, 鉻酸鹽: >> Z, 訂單厚度: >> 0.03, 訂單重: >> 40, 重量容許率(下限): >> 10, 重量容許率(上限): >> 10, 訂單寬度: >> 48, 鍍製方式: >> AC, 鋼捲內徑: >> 508, 鋼捲下限重: >> 3, 鋼捲上限重: >> 4.5, 壓花條件碼: >> -, 表面花紋: >> R, 綠色識別碼: >> -, 印刷輥號: >> -, 產品代碼: >> PPGL, 皮膜碼: >> -, 單位別: >> I, 油品種類: >> Z, 塗油量: >> Z, 包裝代碼: >> E0 , 保護膜碼: >> -, 客戶試片取樣型式: >> -, 調質碼: >> S, 套筒碼: >> P , 規格: >> A792SSGR33, 製造標準: >> ASTM, 表面處理劑種類: >> Z, 表面處理劑塗佈量: >> Z, 伸長率測試: >> N, 硬度測試碼: >> N, 抗拉強度測試: >> N, 降伏強度測試: >> N, 訂單正面顏色(五碼): >> SYT9P, 正面漆膜厚: >> 25, 正面漆塗漆型式幾塗幾烤: >> 2, 修邊碼: >> Y, 重量碼: >> AW, 鋼捲捲向: >> O, 鍍層碼: >> AZ50, | F:保證1/2 ASTM 厚度公差
PPGL | 2504EFE031/024 |  | 1. 製造標準為MS、ASTM或銷新加坡之訂單，若無技術指定優先用料，請優先使用國內料，勿使用ANFEN (OFP00406)-{.不符.} | 1. 製造標準為MS、ASTM或銷新加坡之訂單，若無技術指定優先用料，請優先使用國內料，勿使用ANFEN (OFP00406)-{.不符.} 2. 【提醒】！本單為直立式包裝，嚴禁鍍鋅或烤漆後以STAGGER捲取 (OFP00451)-{.不符.} 3. 此經銷商有簽訂1/2厚度公差保證(無厚度變異),請調整冷軋與鍍鋅厚度公差管制範圍. 保證 ASTM 厚度公差 (OFP00180)-{.不符.} | 訂單:2504EFE031/024 CPL <生產備註> 事項如下 . 除HGI/ HGL 訂單邊緣不噴油. 其餘皆側緣噴油 (RMK00285) . 【美加訂單生產注意事項-CPL】1.客戶美加地區訂單實施修邊刀最大使用顆數上限(20顆) (RMK00717) . 【美加訂單生產注意事項-CPL】2.排程備註:注意修邊品質與毛邊 (RMK00717) . 【美加訂單生產注意事項-CPL】3.去毛邊輥的管制：兩側壓力均設定1.0 kg/cm2 (RMK00717) | 訂單:2504EFE031/024 CR1 <生產備註> 事項如下 . 此經銷商保證平均厚度在1/2厚度公差內，厚度量測NG時，如單位長度符合範圍，請放行 (RMK00402) . 此客戶有保證 全板形 急峻度 ≦ 0.7% ( ≦ 12 I-UNIT ) (RMK00583) . 【美加訂單生產注意事項-CR】1.兩側各加開一個spot cooling增加冷卻效果。 (RMK00717) . 【美加訂單生產注意事項-CR】2.發生毛邊時，請降速生產減輕毛邊程度，暫留討論後再處置。 (RMK00717) | 訂單:2504EFE031/024 CR2 <生產備註> 事項如下 . 此經銷商保證平均厚度在1/2厚度公差內，厚度量測NG時，如單位長度符合範圍，請放行 (RMK00402) . 此客戶有保證 全板形 急峻度 ≦ 0.7% ( ≦ 12 I-UNIT ) (RMK00583) . 【美加訂單生產注意事項-CR】1.兩側各加開一個spot cooling增加冷卻效果。 (RMK00717) . 【美加訂單生產注意事項-CR】2.發生毛邊時，請降速生產減輕毛邊程度，暫留討論後再處置。 (RMK00717) | 訂單:2504EFE031/024 CG1 <生產備註> 事項如下 . 此經銷商保證平均厚度在1/2厚度公差內，厚度量測NG時，如單位長度符合範圍，請放行 (RMK00402) . 此客戶有保證 全板形 急峻度 ≦ 0.7% ( ≦ 12 I-UNIT ) (RMK00583) . 【美加訂單生產注意事項-CG1】副操確認完回控制室後，於生產排程鋼號旁簽名紀錄，以利後續追查(該排程生產完，排程單將保留)。 (RMK00717) . 【美加訂單生產注意事項-CG1】中央段副操每顆銲道出Pot時觀察銲道同時，確認Beaver Tail與鋼板接觸之Guide Roll羊毛氈狀況，並適時添加潤滑油(避免乾掉)。 (RMK00717) | 訂單:2504EFE031/024 CG2 <生產備註> 事項如下 . 此經銷商保證平均厚度在1/2厚度公差內，厚度量測NG時，如單位長度符合範圍，請放行 (RMK00402) . 此客戶有保證 全板形 急峻度 ≦ 0.7% ( ≦ 12 I-UNIT ) (RMK00583) . 【美加訂單生產注意事項-CG2】1.使用SUB-NOZZLE (RMK00717) | 訂單:2504EFE031/024 CC1 <生產備註> 事項如下 . ★★★注意！KP PVDF烘烤時間不得低於50秒，因此線速度 LS≦48 mpm★★★ (RMK00232) . 【色差】1.1.此客戶對面漆(非B開頭之色碼)目視色差要求較高,請依限度樣本進行目視色差管制★--->發生過訴賠 (RMK00248) . 【色差】1.2.若針對特殊顏色需特別管理時，請品檢忽略1.1.的規定以特別規定為主 (RMK00248) . 此經銷商保證平均厚度在1/2厚度公差內，厚度量測NG時，如單位長度符合範圍，請放行 (RMK00402) . 【PMT】本單面漆為"PVDF"，經會議決議需量測板溫並記錄之。每一張排程需量測一次否則追究責任 (RMK00503) . 【捲取】注意！本單為直立式包裝。禁用STAGGER捲取送包裝！送RCL重處理例外。 (RMK00512) . 此客戶有保證 全板形 急峻度 ≦ 0.7% ( ≦ 12 I-UNIT ) (RMK00583) . 【美加訂單生產注意事項-CCP】1.請烤漆入口依照正背面漆鋼捲投向規定進行鋼捲投入。 (RMK00717) . 【美加訂單生產注意事項-CCP】2.烤漆入口依照鋼捲投向規定進行鋼捲投入。(CR1/CG1 CR2/CG2-->正向入料。CR1/CG2 CR2/CG1-->反向入料) (RMK00717) . 【美加訂單生產注意事項-CCP】3.此訂單背面漆一律採Nature塗裝，塗裝黏度設定40秒以上 (RMK00717) | 訂單:2504EFE031/024 CC2 <生產備註> 事項如下 . ★★★注意！KP PVDF烘烤時間不得低於50秒，因此線速度 LS≦48 mpm★★★ (RMK00232) . 【色差】1.1.此客戶對面漆(非B開頭之色碼)目視色差要求較高,請依限度樣本進行目視色差管制★--->發生過訴賠 (RMK00248) . 【色差】1.2.若針對特殊顏色需特別管理時，請品檢忽略1.1.的規定以特別規定為主 (RMK00248) . 此經銷商保證平均厚度在1/2厚度公差內，厚度量測NG時，如單位長度符合範圍，請放行 (RMK00402) . 【PMT】本單面漆為"PVDF"，經會議決議需量測板溫並記錄之。每一張排程需量測一次否則追究責任 (RMK00503) . 【捲取】注意！本單為直立式包裝。禁用STAGGER捲取送包裝！送RCL重處理例外。 (RMK00512) . 此客戶有保證 全板形 急峻度 ≦ 0.7% ( ≦ 12 I-UNIT ) (RMK00583) . 【美加訂單生產注意事項-CCP】1.請烤漆入口依照正背面漆鋼捲投向規定進行鋼捲投入。 (RMK00717) . 【美加訂單生產注意事項-CCP】2.烤漆入口依照鋼捲投向規定進行鋼捲投入。(CR1/CG1 CR2/CG2-->正向入料。CR1/CG2 CR2/CG1-->反向入料) (RMK00717) . 【美加訂單生產注意事項-CCP】3.此訂單背面漆一律採Nature塗裝，塗裝黏度設定40秒以上 (RMK00717) | 訂單:2504EFE031/024 RCL <生產備註> 事項如下 . 【捲取】注意！本單為直立式包裝。禁用STAGGER捲取送包裝！送RCL重處理例外。 (RMK00512) | 訂單:2504EFE031/024 CCPK 無 <生產備註> 事項 | 訂單:2504EFE031/024 CGQC 無 <品檢備註> 事項 | 訂單:2504EFE031/024 CCQC <品檢備註> 事項如下 . 【色差】1.1.此客戶對面漆(非B開頭之色碼)目視色差要求較高,請依限度樣本進行目視色差管制★--->發生過訴賠 (RMK00248) . 【色差】1.2.若針對特殊顏色需特別管理時，請品檢忽略1.1.的規定以特別規定為主 (RMK00248) . 【PMT】本單面漆為"PVDF"，經會議決議需量測板溫並記錄之。每一張排程需量測一次否則追究責任 (RMK00503) . 【捲取】注意！本單為直立式包裝。禁用STAGGER捲取送包裝！送RCL重處理例外。 (RMK00512) | 訂單:2504EFE031/024 TOL 無 <生產備註> 事項 |  | 訂單 2504EFE031/024 修改記錄如下: 20250312 09:01:40 (06023) 退火碼: >> S1, 用途碼: >> COA001, 背面標示: >> S000, 訂單背面顏色(五碼): >> BW73Z, 背面漆膜厚: >> NOM, 背面漆塗漆型式幾塗幾烤: >> 2, 鉻酸鹽: >> Z, 訂單厚度: >> 0.024, 訂單重: >> 20, 重量容許率(下限): >> 10, 重量容許率(上限): >> 10, 訂單寬度: >> 48, 鍍製方式: >> AC, 鋼捲內徑: >> 508, 鋼捲下限重: >> 3, 鋼捲上限重: >> 4.5, 壓花條件碼: >> -, 表面花紋: >> R, 綠色識別碼: >> -, 印刷輥號: >> -, 產品代碼: >> PPGL, 皮膜碼: >> -, 單位別: >> I, 油品種類: >> Z, 塗油量: >> Z, 包裝代碼: >> E0 , 保護膜碼: >> -, 客戶試片取樣型式: >> -, 調質碼: >> S, 套筒碼: >> P , 規格: >> A792SSGR33, 製造標準: >> ASTM, 表面處理劑種類: >> Z, 表面處理劑塗佈量: >> Z, 伸長率測試: >> N, 硬度測試碼: >> N, 抗拉強度測試: >> N, 降伏強度測試: >> N, 厚度變異: >> 0, 訂單正面顏色(五碼): >> FB226, 正面漆膜厚: >> 25, 正面漆塗漆型式幾塗幾烤: >> 2, 修邊碼: >> Y, 重量碼: >> AW, 鋼捲捲向: >> O, 鍍層碼: >> AZ50, | F:保證1/2 ASTM 厚度公差
PPGL | 2504EFE031/025 |  | 1. 製造標準為MS、ASTM或銷新加坡之訂單，若無技術指定優先用料，請優先使用國內料，勿使用ANFEN (OFP00406)-{.不符.} | 1. 製造標準為MS、ASTM或銷新加坡之訂單，若無技術指定優先用料，請優先使用國內料，勿使用ANFEN (OFP00406)-{.不符.} 2. 【提醒】！本單為直立式包裝，嚴禁鍍鋅或烤漆後以STAGGER捲取 (OFP00451)-{.不符.} 3. 此經銷商有簽訂1/2厚度公差保證(無厚度變異),請調整冷軋與鍍鋅厚度公差管制範圍. 保證 ASTM 厚度公差 (OFP00180)-{.不符.} | 訂單:2504EFE031/025 CPL <生產備註> 事項如下 . 除HGI/ HGL 訂單邊緣不噴油. 其餘皆側緣噴油 (RMK00285) . 【美加訂單生產注意事項-CPL】1.客戶美加地區訂單實施修邊刀最大使用顆數上限(20顆) (RMK00717) . 【美加訂單生產注意事項-CPL】2.排程備註:注意修邊品質與毛邊 (RMK00717) . 【美加訂單生產注意事項-CPL】3.去毛邊輥的管制：兩側壓力均設定1.0 kg/cm2 (RMK00717) | 訂單:2504EFE031/025 CR1 <生產備註> 事項如下 . 此經銷商保證平均厚度在1/2厚度公差內，厚度量測NG時，如單位長度符合範圍，請放行 (RMK00402) . 此客戶有保證 全板形 急峻度 ≦ 0.7% ( ≦ 12 I-UNIT ) (RMK00583) . 【美加訂單生產注意事項-CR】1.兩側各加開一個spot cooling增加冷卻效果。 (RMK00717) . 【美加訂單生產注意事項-CR】2.發生毛邊時，請降速生產減輕毛邊程度，暫留討論後再處置。 (RMK00717) | 訂單:2504EFE031/025 CR2 <生產備註> 事項如下 . 此經銷商保證平均厚度在1/2厚度公差內，厚度量測NG時，如單位長度符合範圍，請放行 (RMK00402) . 此客戶有保證 全板形 急峻度 ≦ 0.7% ( ≦ 12 I-UNIT ) (RMK00583) . 【美加訂單生產注意事項-CR】1.兩側各加開一個spot cooling增加冷卻效果。 (RMK00717) . 【美加訂單生產注意事項-CR】2.發生毛邊時，請降速生產減輕毛邊程度，暫留討論後再處置。 (RMK00717) | 訂單:2504EFE031/025 CG1 <生產備註> 事項如下 . 此經銷商保證平均厚度在1/2厚度公差內，厚度量測NG時，如單位長度符合範圍，請放行 (RMK00402) . 此客戶有保證 全板形 急峻度 ≦ 0.7% ( ≦ 12 I-UNIT ) (RMK00583) . 【美加訂單生產注意事項-CG1】副操確認完回控制室後，於生產排程鋼號旁簽名紀錄，以利後續追查(該排程生產完，排程單將保留)。 (RMK00717) . 【美加訂單生產注意事項-CG1】中央段副操每顆銲道出Pot時觀察銲道同時，確認Beaver Tail與鋼板接觸之Guide Roll羊毛氈狀況，並適時添加潤滑油(避免乾掉)。 (RMK00717) | 訂單:2504EFE031/025 CG2 <生產備註> 事項如下 . 此經銷商保證平均厚度在1/2厚度公差內，厚度量測NG時，如單位長度符合範圍，請放行 (RMK00402) . 此客戶有保證 全板形 急峻度 ≦ 0.7% ( ≦ 12 I-UNIT ) (RMK00583) . 【美加訂單生產注意事項-CG2】1.使用SUB-NOZZLE (RMK00717) | 訂單:2504EFE031/025 CC1 <生產備註> 事項如下 . ★★★注意！KP PVDF烘烤時間不得低於50秒，因此線速度 LS≦48 mpm★★★ (RMK00232) . 【色差】1.1.此客戶對面漆(非B開頭之色碼)目視色差要求較高,請依限度樣本進行目視色差管制★--->發生過訴賠 (RMK00248) . 【色差】1.2.若針對特殊顏色需特別管理時，請品檢忽略1.1.的規定以特別規定為主 (RMK00248) . 此經銷商保證平均厚度在1/2厚度公差內，厚度量測NG時，如單位長度符合範圍，請放行 (RMK00402) . 【PMT】本單面漆為"PVDF"，經會議決議需量測板溫並記錄之。每一張排程需量測一次否則追究責任 (RMK00503) . 【捲取】注意！本單為直立式包裝。禁用STAGGER捲取送包裝！送RCL重處理例外。 (RMK00512) . 此客戶有保證 全板形 急峻度 ≦ 0.7% ( ≦ 12 I-UNIT ) (RMK00583) . 【美加訂單生產注意事項-CCP】1.請烤漆入口依照正背面漆鋼捲投向規定進行鋼捲投入。 (RMK00717) . 【美加訂單生產注意事項-CCP】2.烤漆入口依照鋼捲投向規定進行鋼捲投入。(CR1/CG1 CR2/CG2-->正向入料。CR1/CG2 CR2/CG1-->反向入料) (RMK00717) . 【美加訂單生產注意事項-CCP】3.此訂單背面漆一律採Nature塗裝，塗裝黏度設定40秒以上 (RMK00717) | 訂單:2504EFE031/025 CC2 <生產備註> 事項如下 . ★★★注意！KP PVDF烘烤時間不得低於50秒，因此線速度 LS≦48 mpm★★★ (RMK00232) . 【色差】1.1.此客戶對面漆(非B開頭之色碼)目視色差要求較高,請依限度樣本進行目視色差管制★--->發生過訴賠 (RMK00248) . 【色差】1.2.若針對特殊顏色需特別管理時，請品檢忽略1.1.的規定以特別規定為主 (RMK00248) . 此經銷商保證平均厚度在1/2厚度公差內，厚度量測NG時，如單位長度符合範圍，請放行 (RMK00402) . 【PMT】本單面漆為"PVDF"，經會議決議需量測板溫並記錄之。每一張排程需量測一次否則追究責任 (RMK00503) . 【捲取】注意！本單為直立式包裝。禁用STAGGER捲取送包裝！送RCL重處理例外。 (RMK00512) . 此客戶有保證 全板形 急峻度 ≦ 0.7% ( ≦ 12 I-UNIT ) (RMK00583) . 【美加訂單生產注意事項-CCP】1.請烤漆入口依照正背面漆鋼捲投向規定進行鋼捲投入。 (RMK00717) . 【美加訂單生產注意事項-CCP】2.烤漆入口依照鋼捲投向規定進行鋼捲投入。(CR1/CG1 CR2/CG2-->正向入料。CR1/CG2 CR2/CG1-->反向入料) (RMK00717) . 【美加訂單生產注意事項-CCP】3.此訂單背面漆一律採Nature塗裝，塗裝黏度設定40秒以上 (RMK00717) | 訂單:2504EFE031/025 RCL <生產備註> 事項如下 . 【捲取】注意！本單為直立式包裝。禁用STAGGER捲取送包裝！送RCL重處理例外。 (RMK00512) | 訂單:2504EFE031/025 CCPK 無 <生產備註> 事項 | 訂單:2504EFE031/025 CGQC 無 <品檢備註> 事項 | 訂單:2504EFE031/025 CCQC <品檢備註> 事項如下 . 【色差】1.1.此客戶對面漆(非B開頭之色碼)目視色差要求較高,請依限度樣本進行目視色差管制★--->發生過訴賠 (RMK00248) . 【色差】1.2.若針對特殊顏色需特別管理時，請品檢忽略1.1.的規定以特別規定為主 (RMK00248) . 【PMT】本單面漆為"PVDF"，經會議決議需量測板溫並記錄之。每一張排程需量測一次否則追究責任 (RMK00503) . 【捲取】注意！本單為直立式包裝。禁用STAGGER捲取送包裝！送RCL重處理例外。 (RMK00512) | 訂單:2504EFE031/025 TOL 無 <生產備註> 事項 |  | 訂單 2504EFE031/025 修改記錄如下: 20250312 09:01:44 (06023) 退火碼: >> S1, 用途碼: >> COA001, 背面標示: >> S000, 訂單背面顏色(五碼): >> BW73Z, 背面漆膜厚: >> NOM, 背面漆塗漆型式幾塗幾烤: >> 2, 鉻酸鹽: >> Z, 訂單厚度: >> 0.02, 訂單重: >> 20, 重量容許率(下限): >> 10, 重量容許率(上限): >> 10, 訂單寬度: >> 48, 鍍製方式: >> AC, 鋼捲內徑: >> 508, 鋼捲下限重: >> 3, 鋼捲上限重: >> 4.5, 壓花條件碼: >> -, 表面花紋: >> R, 綠色識別碼: >> -, 印刷輥號: >> -, 產品代碼: >> PPGL, 皮膜碼: >> -, 單位別: >> I, 油品種類: >> Z, 塗油量: >> Z, 包裝代碼: >> E0 , 保護膜碼: >> -, 客戶試片取樣型式: >> -, 調質碼: >> S, 套筒碼: >> P , 規格: >> A792SSGR33, 製造標準: >> ASTM, 表面處理劑種類: >> Z, 表面處理劑塗佈量: >> Z, 伸長率測試: >> N, 硬度測試碼: >> N, 抗拉強度測試: >> N, 降伏強度測試: >> N, 厚度變異: >> 0, 訂單正面顏色(五碼): >> FB236, 正面漆膜厚: >> 25, 正面漆塗漆型式幾塗幾烤: >> 2, 修邊碼: >> Y, 重量碼: >> AW, 鋼捲捲向: >> O, 鍍層碼: >> AZ50, | F:保證1/2 ASTM 厚度公差
PPGI | 2504EFE037/001 |  | 1. 製造標準為MS、ASTM或銷新加坡之訂單，若無技術指定優先用料，請優先使用國內料，勿使用ANFEN (OFP00406)-{.不符.} 2. 提醒：客戶"WESTMAN STEEL"HR配 《HR寬度－訂單寬度=15～30》 (OFP00722)-{.不符.} 3. 提醒：客戶"WESTMAN STEEL"HR配 《HR寬度－訂單寬度=15～30》 (OFP00723)-{.不符.} | 1. 製造標準為MS、ASTM或銷新加坡之訂單，若無技術指定優先用料，請優先使用國內料，勿使用ANFEN (OFP00406)-{.不符.} 2. 【提醒】！本單為直立式包裝，嚴禁鍍鋅或烤漆後以STAGGER捲取 (OFP00451)-{.不符.} 3. ※超耐候一系列用途要確認是否有英制公差需求，有英制公差需求時選配碼用ON027※ (OFP00680)-{.不符.} 4. ●WESTMAN PPGL背漆轉印 『指定生產線別-- CR1 +CG1 或 CR2+CG2 生產』● (OFP00720)-{.不符.} 5. ●WESTMAN PPGL背漆轉印 『指定生產線別-- CR1 +CG1 或 CR2+CG2 生產』● (OFP00721)-{.不符.} 6. 提醒：客戶"WESTMAN STEEL"HR配 《HR寬度－訂單寬度=15～30》 (OFP00722)-{.不符.} 7. 提醒：客戶"WESTMAN STEEL"HR配 《HR寬度－訂單寬度=15～30》 (OFP00723)-{.不符.} 8. 此經銷商有簽訂1/2厚度公差保證(無厚度變異),請調整冷軋與鍍鋅厚度公差管制範圍. 保證 ASTM 厚度公差 (OFP00180)-{.不符.} | 訂單:2504EFE037/001 CPL <生產備註> 事項如下 . 除HGI/ HGL 訂單邊緣不噴油. 其餘皆側緣噴油 (RMK00285) . 【美加訂單生產注意事項-CPL】1.客戶美加地區訂單實施修邊刀最大使用顆數上限(20顆) (RMK00717) . 【美加訂單生產注意事項-CPL】2.排程備註:注意修邊品質與毛邊 (RMK00717) . 【美加訂單生產注意事項-CPL】3.去毛邊輥的管制：兩側壓力均設定1.0 kg/cm2 (RMK00717) | 訂單:2504EFE037/001 CR1 <生產備註> 事項如下 . 【板形】 FLATNESS 板形≦12 I-UNIT（≦0.7％） (RMK-E_CHIN) . 此經銷商保證平均厚度在1/2厚度公差內，厚度量測NG時，如單位長度符合範圍，請放行 (RMK00402) . 【美加訂單生產注意事項-CR】1.兩側各加開一個spot cooling增加冷卻效果。 (RMK00717) . 【美加訂單生產注意事項-CR】2.發生毛邊時，請降速生產減輕毛邊程度，暫留討論後再處置。 (RMK00717) | 訂單:2504EFE037/001 CR2 <生產備註> 事項如下 . 【板形】 FLATNESS 板形≦12 I-UNIT（≦0.7％） (RMK-E_CHIN) . 此經銷商保證平均厚度在1/2厚度公差內，厚度量測NG時，如單位長度符合範圍，請放行 (RMK00402) . 【美加訂單生產注意事項-CR】1.兩側各加開一個spot cooling增加冷卻效果。 (RMK00717) . 【美加訂單生產注意事項-CR】2.發生毛邊時，請降速生產減輕毛邊程度，暫留討論後再處置。 (RMK00717) | 訂單:2504EFE037/001 CG1 <生產備註> 事項如下 . 【板形】 FLATNESS 板形≦12 I-UNIT（≦0.7％） (RMK-E_CHIN) . 鍍鋅表面不可有鋅痕、壓痕、凹陷、及刮傷 、應變痕等 (RMK00053) . 此經銷商保證平均厚度在1/2厚度公差內，厚度量測NG時，如單位長度符合範圍，請放行 (RMK00402) . 【美加訂單生產注意事項-CG1】副操確認完回控制室後，於生產排程鋼號旁簽名紀錄，以利後續追查(該排程生產完，排程單將保留)。 (RMK00717) . 【美加訂單生產注意事項-CG1】中央段副操每顆銲道出Pot時觀察銲道同時，確認Beaver Tail與鋼板接觸之Guide Roll羊毛氈狀況，並適時添加潤滑油(避免乾掉)。 (RMK00717) | 訂單:2504EFE037/001 CG2 <生產備註> 事項如下 . 【板形】 FLATNESS 板形≦12 I-UNIT（≦0.7％） (RMK-E_CHIN) . 鍍鋅表面不可有鋅痕、壓痕、凹陷、及刮傷 、應變痕等 (RMK00053) . 此經銷商保證平均厚度在1/2厚度公差內，厚度量測NG時，如單位長度符合範圍，請放行 (RMK00402) . 【美加訂單生產注意事項-CG2】1.使用SUB-NOZZLE (RMK00717) | 訂單:2504EFE037/001 CC1 <生產備註> 事項如下 . 【板形】 FLATNESS 板形≦12 I-UNIT（≦0.7％） (RMK-E_CHIN) . 正面面漆(20U)及正面總膜厚(25U)要求管制90%以上之膜厚,未達標準降級. (RMK00053) . 若背面面漆(20U)及背面總膜厚(25U)時要求管制90%以上之膜厚,未達標準降級 (RMK00053) . 面漆=18U(90%)~請購基準22U(110%),標準板總膜厚=5+20U(100%面漆). (RMK00053) . 30CM*全寬*留給塗料商一片與實驗課一片。若背塗非B字頭塗料則留給塗料商2片與實驗課2片 (RMK00053) . 使用表調生產 (RMK00053) . 【色差】1.1.此客戶對面漆(非B開頭之色碼)目視色差要求較高,請依限度樣本進行目視色差管制★--->發生過訴賠 (RMK00248) . 【色差】1.2.若針對特殊顏色需特別管理時，請品檢忽略1.1.的規定以特別規定為主 (RMK00248) . 此經銷商保證平均厚度在1/2厚度公差內，厚度量測NG時，如單位長度符合範圍，請放行 (RMK00402) . 【捲取】注意！本單為直立式包裝。禁用STAGGER捲取送包裝！送RCL重處理例外。 (RMK00512) . 【抽氣量】白色系在CC1生產時,FINISH抽氣量請設定250,如生產中發生色差b值異常升高,請股長再加大抽氣量因應 (RMK00560) . 【美加訂單生產注意事項-CCP】1.請烤漆入口依照正背面漆鋼捲投向規定進行鋼捲投入。 (RMK00717) . 【美加訂單生產注意事項-CCP】2.烤漆入口依照鋼捲投向規定進行鋼捲投入。(CR1/CG1 CR2/CG2-->正向入料。CR1/CG2 CR2/CG1-->反向入料) (RMK00717) . 【美加訂單生產注意事項-CCP】3.此訂單背面漆一律採Nature塗裝，塗裝黏度設定40秒以上 (RMK00717) | 訂單:2504EFE037/001 CC2 <生產備註> 事項如下 . 【板形】 FLATNESS 板形≦12 I-UNIT（≦0.7％） (RMK-E_CHIN) . 正面面漆(20U)及正面總膜厚(25U)要求管制90%以上之膜厚,未達標準降級. (RMK00053) . 若背面面漆(20U)及背面總膜厚(25U)時要求管制90%以上之膜厚,未達標準降級 (RMK00053) . 面漆=18U(90%)~請購基準22U(110%),標準板總膜厚=5+20U(100%面漆). (RMK00053) . 30CM*全寬*留給塗料商一片與實驗課一片。若背塗非B字頭塗料則留給塗料商2片與實驗課2片 (RMK00053) . 使用表調生產 (RMK00053) . 20120627晨會決議 CC2生產 PPGI 時請使用表調 (RMK00191) . 【色差】1.1.此客戶對面漆(非B開頭之色碼)目視色差要求較高,請依限度樣本進行目視色差管制★--->發生過訴賠 (RMK00248) . 【色差】1.2.若針對特殊顏色需特別管理時，請品檢忽略1.1.的規定以特別規定為主 (RMK00248) . 此經銷商保證平均厚度在1/2厚度公差內，厚度量測NG時，如單位長度符合範圍，請放行 (RMK00402) . 【捲取】注意！本單為直立式包裝。禁用STAGGER捲取送包裝！送RCL重處理例外。 (RMK00512) . 【抽氣量】白色系在CC1生產時,FINISH抽氣量請設定250,如生產中發生色差b值異常升高,請股長再加大抽氣量因應 (RMK00560) . 【美加訂單生產注意事項-CCP】1.請烤漆入口依照正背面漆鋼捲投向規定進行鋼捲投入。 (RMK00717) . 【美加訂單生產注意事項-CCP】2.烤漆入口依照鋼捲投向規定進行鋼捲投入。(CR1/CG1 CR2/CG2-->正向入料。CR1/CG2 CR2/CG1-->反向入料) (RMK00717) . 【美加訂單生產注意事項-CCP】3.此訂單背面漆一律採Nature塗裝，塗裝黏度設定40秒以上 (RMK00717) | 訂單:2504EFE037/001 RCL <生產備註> 事項如下 . 【捲取】注意！本單為直立式包裝。禁用STAGGER捲取送包裝！送RCL重處理例外。 (RMK00512) | 訂單:2504EFE037/001 CCPK 無 <生產備註> 事項 | 訂單:2504EFE037/001 CGQC <品檢備註> 事項如下 . 【板形】 FLATNESS 板形≦12 I-UNIT（≦0.7％） (RMK-E_CHIN) . 鍍鋅表面不可有鋅痕、壓痕、凹陷、及刮傷 、應變痕等 (RMK00053) | 訂單:2504EFE037/001 CCQC <品檢備註> 事項如下 . 【板形】 FLATNESS 板形≦12 I-UNIT（≦0.7％） (RMK-E_CHIN) . 正面面漆(20U)及正面總膜厚(25U)要求管制90%以上之膜厚,未達標準降級. (RMK00053) . 若背面面漆(20U)及背面總膜厚(25U)時要求管制90%以上之膜厚,未達標準降級 (RMK00053) . 面漆=18U(90%)~請購基準22U(110%),標準板總膜厚=5+20U(100%面漆). (RMK00053) . 30CM*全寬*留給塗料商一片與實驗課一片。若背塗非B字頭塗料則留給塗料商2片與實驗課2片 (RMK00053) . 【色差】1.1.此客戶對面漆(非B開頭之色碼)目視色差要求較高,請依限度樣本進行目視色差管制★--->發生過訴賠 (RMK00248) . 【色差】1.2.若針對特殊顏色需特別管理時，請品檢忽略1.1.的規定以特別規定為主 (RMK00248) . 【捲取】注意！本單為直立式包裝。禁用STAGGER捲取送包裝！送RCL重處理例外。 (RMK00512) | 訂單:2504EFE037/001 TOL 無 <生產備註> 事項 | 【板形】 FLATNESS 板形≦12 I-UNIT（≦0.7％）^^/CR1/CR2/CG1/CG2/CC1/CC2/CGQC/CCQC/ <<.E_CHIN 2025/03/21 10:09.>> | 訂單 2504EFE037/001 修改記錄如下: 20250320 17:03:28 (06023) 退火碼: >> H2, 用途碼: >> COG003, 背面標示: >> S000, 訂單背面顏色(五碼): >> BW73A, 背面漆膜厚: >> NOM, 背面漆塗漆型式幾塗幾烤: >> 2, 鉻酸鹽: >> Z, 訂單厚度: >> 0.015, 訂單重: >> 100, 重量容許率(下限): >> 10, 重量容許率(上限): >> 10, 訂單寬度: >> 40.5, 鍍製方式: >> AC, 鋼捲內徑: >> 508, 鋼捲下限重: >> 2.5, 鋼捲上限重: >> 4.5, 壓花條件碼: >> -, 表面花紋: >> Z, 綠色識別碼: >> -, 印刷輥號: >> -, 產品代碼: >> PPGI, 皮膜碼: >> -, 單位別: >> I, 油品種類: >> Z, 塗油量: >> Z, 包裝代碼: >> E0 , 保護膜碼: >> -, 客戶試片取樣型式: >> -, 調質碼: >> S, 套筒碼: >> P , 規格: >> A653SSGR80, 製造標準: >> ASTM, 表面處理劑種類: >> Z, 表面處理劑塗佈量: >> Z, 伸長率測試: >> N, 硬度測試碼: >> N, 抗拉強度測試: >> N, 降伏強度測試: >> N, 厚度變異: >> 0, 訂單正面顏色(五碼): >> SWH53, 正面漆膜厚: >> 25, 正面漆塗漆型式幾塗幾烤: >> 2, 修邊碼: >> Y, 重量碼: >> AW, 鋼捲捲向: >> O, 鍍層碼: >> G90, | F:保證1/2 ASTM 厚度公差
PPGL | 2504EFE038/001 | 1. ASTM 鍍製方式為MIN 與"最終產品保證1/2 ASTM 厚度公差"不能共存 (OFP00216)-{.不符.} | 1. 製造標準為MS、ASTM或銷新加坡之訂單，若無技術指定優先用料，請優先使用國內料，勿使用ANFEN (OFP00406)-{.不符.} 2. ★提醒！MIN訂單先不要配安丰料★ (OFP00664)-{.不符.} 3. 提醒：客戶"WESTMAN STEEL"HR配 《HR寬度－訂單寬度=15～30》 (OFP00722)-{.不符.} 4. 提醒：客戶"WESTMAN STEEL"HR配 《HR寬度－訂單寬度=15～30》 (OFP00723)-{.不符.} | 1. CQ CR厚度超過0.7MM後要注意CR1與CR2修邊寬度要確認 (OFP00157)-{.不符.} 2. ASTM 鍍製方式為MIN 與"最終產品保證1/2 ASTM 厚度公差"不能共存 (OFP00216)-{.不符.} 3. 鍍製方式為 MIN 或 TMI 時, 冷軋厚度公差 請改為 " 1/2 厚度公差" (OFP00265)-{.不符.} 4. 製造標準為MS、ASTM或銷新加坡之訂單，若無技術指定優先用料，請優先使用國內料，勿使用ANFEN (OFP00406)-{.不符.} 5. 【提醒】！本單為直立式包裝，嚴禁鍍鋅或烤漆後以STAGGER捲取 (OFP00451)-{.不符.} 6. 【提醒 審單人員】CR≧0.6 要於烤漆備註調降 PMT等相關。★KP抗塵PVDF不受此限 (OFP00509)-{.不符.} 7. ★提醒！MIN訂單先不要配安丰料★ (OFP00664)-{.不符.} 8. ※超耐候一系列用途要確認是否有英制公差需求，有英制公差需求時選配碼用ON027※ (OFP00680)-{.不符.} 9. ●WESTMAN PPGL背漆轉印 『指定生產線別-- CR1 +CG1 或 CR2+CG2 生產』● (OFP00720)-{.不符.} 10. ●WESTMAN PPGL背漆轉印 『指定生產線別-- CR1 +CG1 或 CR2+CG2 生產』● (OFP00721)-{.不符.} 11. 提醒：客戶"WESTMAN STEEL"HR配 《HR寬度－訂單寬度=15～30》 (OFP00722)-{.不符.} 12. 提醒：客戶"WESTMAN STEEL"HR配 《HR寬度－訂單寬度=15～30》 (OFP00723)-{.不符.} 13. ☆☆☆提醒！WESTMAN PPGL背漆轉印 指定生產線別☆☆☆ (OFP00726)-{.不符.} | 訂單:2504EFE038/001 CPL <生產備註> 事項如下 . 除HGI/ HGL 訂單邊緣不噴油. 其餘皆側緣噴油 (RMK00285) . 【美加訂單生產注意事項-CPL】1.客戶美加地區訂單實施修邊刀最大使用顆數上限(20顆) (RMK00717) . 【美加訂單生產注意事項-CPL】2.排程備註:注意修邊品質與毛邊 (RMK00717) . 【美加訂單生產注意事項-CPL】3.去毛邊輥的管制：兩側壓力均設定1.0 kg/cm2 (RMK00717) | 訂單:2504EFE038/001 CR1 <生產備註> 事項如下 . 【美加訂單生產注意事項-CR】1.兩側各加開一個spot cooling增加冷卻效果。 (RMK00717) . 【美加訂單生產注意事項-CR】2.發生毛邊時，請降速生產減輕毛邊程度，暫留討論後再處置。 (RMK00717) | 訂單:2504EFE038/001 CR2 <生產備註> 事項如下 . 【美加訂單生產注意事項-CR】1.兩側各加開一個spot cooling增加冷卻效果。 (RMK00717) . 【美加訂單生產注意事項-CR】2.發生毛邊時，請降速生產減輕毛邊程度，暫留討論後再處置。 (RMK00717) | 訂單:2504EFE038/001 CG1 <生產備註> 事項如下 . 【板形】 FLATNESS 板形≦12 I-UNIT（≦0.7％） (RMK-E_CHIN) . 鍍鋅表面不可有鋅痕、壓痕、凹陷、及刮傷 、應變痕等。 (RMK00054) . 鍍製方式 MIN 訂單. (RMK00073) . MIN訂單為平均厚度放行，實測厚度NG時，如單位長度符合範圍，請放行 (RMK00585) . 【美加訂單生產注意事項-CG1】副操確認完回控制室後，於生產排程鋼號旁簽名紀錄，以利後續追查(該排程生產完，排程單將保留)。 (RMK00717) . 【美加訂單生產注意事項-CG1】中央段副操每顆銲道出Pot時觀察銲道同時，確認Beaver Tail與鋼板接觸之Guide Roll羊毛氈狀況，並適時添加潤滑油(避免乾掉)。 (RMK00717) | 訂單:2504EFE038/001 CG2 <生產備註> 事項如下 . 【板形】 FLATNESS 板形≦12 I-UNIT（≦0.7％） (RMK-E_CHIN) . 鍍鋅表面不可有鋅痕、壓痕、凹陷、及刮傷 、應變痕等。 (RMK00054) . 鍍製方式 MIN 訂單. (RMK00073) . MIN訂單為平均厚度放行，實測厚度NG時，如單位長度符合範圍，請放行 (RMK00585) . 【美加訂單生產注意事項-CG2】1.使用SUB-NOZZLE (RMK00717) | 訂單:2504EFE038/001 CC1 <生產備註> 事項如下 . 【PMT】1.1.因為CR厚 0.704 mm，TOP 標準PMT以231℃去計算 (RMK-E_CHIN) . 【板形】 FLATNESS 板形≦12 I-UNIT（≦0.7％） (RMK-E_CHIN) . 正面面漆(20U)及正面總膜厚(25U)要求管制90%以上之膜厚,未達標準降級. (RMK00054) . 若背面面漆(20U)及背面總膜厚(25U)時要求管制90%以上之膜厚,未達標準降級 (RMK00054) . 面漆=18U(90%)~請購基準22U(110%),標準板總膜厚=5+20U(100%面漆). (RMK00054) . 30CM*全寬*留1塊給LAB及1塊給塗料商, (RMK00054) . 鍍製方式 MIN 訂單. (RMK00073) . 【色差】1.1.此客戶對面漆(非B開頭之色碼)目視色差要求較高,請依限度樣本進行目視色差管制★--->發生過訴賠 (RMK00248) . 【色差】1.2.若針對特殊顏色需特別管理時，請品檢忽略1.1.的規定以特別規定為主 (RMK00248) . 【捲取】注意！本單為直立式包裝。禁用STAGGER捲取送包裝！送RCL重處理例外。 (RMK00512) . 【抽氣量】白色系在CC1生產時,FINISH抽氣量請設定250,如生產中發生色差b值異常升高,請股長再加大抽氣量因應 (RMK00560) . 【PMT】1.2.CC2計算完後面漆每個ZONE 爐溫各降8℃為最終爐溫 (RMK00568) . 【PMT】1.3.CC2因爐溫各降8℃為最終爐溫，請股長於TEST時 確實量測板溫 (RMK00568) . 【PMT】1.4.若發現PMT不足，請上調ZONE溫度並回饋工程師 (RMK00568) . 【PMT】1.5.品檢注意！因標準PMT有下修請注意MEK測試 (RMK00568) . 【PMT】1.6.厚板少生產，請領班量測板溫並記錄之 (RMK00568) . MIN訂單為平均厚度放行，實測厚度NG時，如單位長度符合範圍，請放行 (RMK00585) . 【美加訂單生產注意事項-CCP】1.請烤漆入口依照正背面漆鋼捲投向規定進行鋼捲投入。 (RMK00717) . 【美加訂單生產注意事項-CCP】2.烤漆入口依照鋼捲投向規定進行鋼捲投入。(CR1/CG1 CR2/CG2-->正向入料。CR1/CG2 CR2/CG1-->反向入料) (RMK00717) . 【美加訂單生產注意事項-CCP】3.此訂單背面漆一律採Nature塗裝，塗裝黏度設定40秒以上 (RMK00717) | 訂單:2504EFE038/001 CC2 <生產備註> 事項如下 . 【PMT】1.1.因為CR厚 0.704 mm，TOP 標準PMT以231℃去計算 (RMK-E_CHIN) . 【板形】 FLATNESS 板形≦12 I-UNIT（≦0.7％） (RMK-E_CHIN) . 正面面漆(20U)及正面總膜厚(25U)要求管制90%以上之膜厚,未達標準降級. (RMK00054) . 若背面面漆(20U)及背面總膜厚(25U)時要求管制90%以上之膜厚,未達標準降級 (RMK00054) . 面漆=18U(90%)~請購基準22U(110%),標準板總膜厚=5+20U(100%面漆). (RMK00054) . 30CM*全寬*留1塊給LAB及1塊給塗料商, (RMK00054) . 鍍製方式 MIN 訂單. (RMK00073) . 【色差】1.1.此客戶對面漆(非B開頭之色碼)目視色差要求較高,請依限度樣本進行目視色差管制★--->發生過訴賠 (RMK00248) . 【色差】1.2.若針對特殊顏色需特別管理時，請品檢忽略1.1.的規定以特別規定為主 (RMK00248) . 【捲取】注意！本單為直立式包裝。禁用STAGGER捲取送包裝！送RCL重處理例外。 (RMK00512) . 【抽氣量】白色系在CC1生產時,FINISH抽氣量請設定250,如生產中發生色差b值異常升高,請股長再加大抽氣量因應 (RMK00560) . 【PMT】1.2.CC2計算完後面漆每個ZONE 爐溫各降8℃為最終爐溫 (RMK00568) . 【PMT】1.3.CC2因爐溫各降8℃為最終爐溫，請股長於TEST時 確實量測板溫 (RMK00568) . 【PMT】1.4.若發現PMT不足，請上調ZONE溫度並回饋工程師 (RMK00568) . 【PMT】1.5.品檢注意！因標準PMT有下修請注意MEK測試 (RMK00568) . 【PMT】1.6.厚板少生產，請領班量測板溫並記錄之 (RMK00568) . MIN訂單為平均厚度放行，實測厚度NG時，如單位長度符合範圍，請放行 (RMK00585) . 【美加訂單生產注意事項-CCP】1.請烤漆入口依照正背面漆鋼捲投向規定進行鋼捲投入。 (RMK00717) . 【美加訂單生產注意事項-CCP】2.烤漆入口依照鋼捲投向規定進行鋼捲投入。(CR1/CG1 CR2/CG2-->正向入料。CR1/CG2 CR2/CG1-->反向入料) (RMK00717) . 【美加訂單生產注意事項-CCP】3.此訂單背面漆一律採Nature塗裝，塗裝黏度設定40秒以上 (RMK00717) | 訂單:2504EFE038/001 RCL <生產備註> 事項如下 . 【捲取】注意！本單為直立式包裝。禁用STAGGER捲取送包裝！送RCL重處理例外。 (RMK00512) | 訂單:2504EFE038/001 CCPK 無 <生產備註> 事項 | 訂單:2504EFE038/001 CGQC <品檢備註> 事項如下 . 【板形】 FLATNESS 板形≦12 I-UNIT（≦0.7％） (RMK-E_CHIN) | 訂單:2504EFE038/001 CCQC <品檢備註> 事項如下 . 【PMT】1.1.因為CR厚 0.704 mm，TOP 標準PMT以231℃去計算 (RMK-E_CHIN) . 【板形】 FLATNESS 板形≦12 I-UNIT（≦0.7％） (RMK-E_CHIN) . 【色差】1.1.此客戶對面漆(非B開頭之色碼)目視色差要求較高,請依限度樣本進行目視色差管制★--->發生過訴賠 (RMK00248) . 【色差】1.2.若針對特殊顏色需特別管理時，請品檢忽略1.1.的規定以特別規定為主 (RMK00248) . 【捲取】注意！本單為直立式包裝。禁用STAGGER捲取送包裝！送RCL重處理例外。 (RMK00512) . 【PMT】1.2.CC2計算完後面漆每個ZONE 爐溫各降8℃為最終爐溫 (RMK00568) . 【PMT】1.3.CC2因爐溫各降8℃為最終爐溫，請股長於TEST時 確實量測板溫 (RMK00568) . 【PMT】1.4.若發現PMT不足，請上調ZONE溫度並回饋工程師 (RMK00568) . 【PMT】1.5.品檢注意！因標準PMT有下修請注意MEK測試 (RMK00568) . 【PMT】1.6.厚板少生產，請領班量測板溫並記錄之 (RMK00568) | 訂單:2504EFE038/001 TOL 無 <生產備註> 事項 | 【板形】 FLATNESS 板形≦12 I-UNIT（≦0.7％）^^/CG1/CG2/CC1/CC2/CGQC/CCQC/^^ <<.E_CHIN 2025/03/24 13:11.>> 【PMT】1.1.因為CR厚 0.704 mm，TOP 標準PMT以231℃去計算^^/CC1/CC2/CCQC/^^ <<.E_CHIN 2025/03/24 13:15.>> | 訂單 2504EFE038/001 修改記錄如下: 20250320 17:12:51 (06023) 退火碼: >> S1, 用途碼: >> COG003, 背面標示: >> S000, 訂單背面顏色(五碼): >> BW73Z, 背面漆膜厚: >> NOM, 背面漆塗漆型式幾塗幾烤: >> 2, 鉻酸鹽: >> Z, 訂單厚度: >> 0.028, 訂單重: >> 40, 重量容許率(下限): >> 10, 重量容許率(上限): >> 10, 訂單寬度: >> 47.875, 鍍製方式: >> MIN, 鋼捲內徑: >> 508, 鋼捲下限重: >> 2.5, 鋼捲上限重: >> 4.5, 壓花條件碼: >> -, 表面花紋: >> R, 綠色識別碼: >> -, 印刷輥號: >> -, 產品代碼: >> PPGL, 皮膜碼: >> -, 單位別: >> I, 油品種類: >> Z, 塗油量: >> Z, 包裝代碼: >> E0 , 保護膜碼: >> -, 客戶試片取樣型式: >> -, 調質碼: >> S, 套筒碼: >> P , 規格: >> A792SSGR33, 製造標準: >> ASTM, 表面處理劑種類: >> Z, 表面處理劑塗佈量: >> Z, 伸長率測試: >> N, 硬度測試碼: >> N, 抗拉強度測試: >> N, 降伏強度測試: >> N, 厚度變異: >> 0, 訂單正面顏色(五碼): >> SWH58, 正面漆膜厚: >> 25, 正面漆塗漆型式幾塗幾烤: >> 2, 修邊碼: >> Y, 重量碼: >> AW, 鋼捲捲向: >> O, 鍍層碼: >> AZ50, | *:
PPGL | 2504EFE039/001 | 1. 提醒：住友"美加"區要求只能下"超耐候屋頂(保證年限)" (OFP00177)-{.不符.} | 1. 製造標準為MS、ASTM或銷新加坡之訂單，若無技術指定優先用料，請優先使用國內料，勿使用ANFEN (OFP00406)-{.不符.} 2. 提醒：客戶"WESTMAN STEEL"HR配 《HR寬度－訂單寬度=15～30》 (OFP00722)-{.不符.} 3. 提醒：客戶"WESTMAN STEEL"HR配 《HR寬度－訂單寬度=15～30》 (OFP00723)-{.不符.} | 1. 提醒：住友"美加"區要求只能下"超耐候屋頂(保證年限)" (OFP00177)-{.不符.} 2. 製造標準為MS、ASTM或銷新加坡之訂單，若無技術指定優先用料，請優先使用國內料，勿使用ANFEN (OFP00406)-{.不符.} 3. 【提醒】！本單為直立式包裝，嚴禁鍍鋅或烤漆後以STAGGER捲取 (OFP00451)-{.不符.} 4. ※超耐候一系列用途要確認是否有英制公差需求，有英制公差需求時選配碼用ON027※ (OFP00680)-{.不符.} 5. ●WESTMAN PPGL背漆轉印 『指定生產線別-- CR1 +CG1 或 CR2+CG2 生產』● (OFP00720)-{.不符.} 6. ●WESTMAN PPGL背漆轉印 『指定生產線別-- CR1 +CG1 或 CR2+CG2 生產』● (OFP00721)-{.不符.} 7. 提醒：客戶"WESTMAN STEEL"HR配 《HR寬度－訂單寬度=15～30》 (OFP00722)-{.不符.} 8. 提醒：客戶"WESTMAN STEEL"HR配 《HR寬度－訂單寬度=15～30》 (OFP00723)-{.不符.} 9. 此經銷商有簽訂1/2厚度公差保證(無厚度變異),請調整冷軋與鍍鋅厚度公差管制範圍. 保證 ASTM 厚度公差 (OFP00180)-{.不符.} | 訂單:2504EFE039/001 CPL <生產備註> 事項如下 . 除HGI/ HGL 訂單邊緣不噴油. 其餘皆側緣噴油 (RMK00285) . 【美加訂單生產注意事項-CPL】1.客戶美加地區訂單實施修邊刀最大使用顆數上限(20顆) (RMK00717) . 【美加訂單生產注意事項-CPL】2.排程備註:注意修邊品質與毛邊 (RMK00717) . 【美加訂單生產注意事項-CPL】3.去毛邊輥的管制：兩側壓力均設定1.0 kg/cm2 (RMK00717) | 訂單:2504EFE039/001 CR1 <生產備註> 事項如下 . 完軋寬度超出管制值上限≦2mm時,冷軋繼續生產並填寫品質異常通報單給鍍鋅線,以便調整張力與板溫 (RMK00278) . 此經銷商保證平均厚度在1/2厚度公差內，厚度量測NG時，如單位長度符合範圍，請放行 (RMK00402) . 【美加訂單生產注意事項-CR】1.兩側各加開一個spot cooling增加冷卻效果。 (RMK00717) . 【美加訂單生產注意事項-CR】2.發生毛邊時，請降速生產減輕毛邊程度，暫留討論後再處置。 (RMK00717) | 訂單:2504EFE039/001 CR2 <生產備註> 事項如下 . 完軋寬度超出管制值上限≦2mm時,冷軋繼續生產並填寫品質異常通報單給鍍鋅線,以便調整張力與板溫 (RMK00278) . 此經銷商保證平均厚度在1/2厚度公差內，厚度量測NG時，如單位長度符合範圍，請放行 (RMK00402) . 【美加訂單生產注意事項-CR】1.兩側各加開一個spot cooling增加冷卻效果。 (RMK00717) . 【美加訂單生產注意事項-CR】2.發生毛邊時，請降速生產減輕毛邊程度，暫留討論後再處置。 (RMK00717) | 訂單:2504EFE039/001 CG1 <生產備註> 事項如下 . 【板形】 FLATNESS 板形≦12 I-UNIT（≦0.7％） (RMK-E_CHIN) . 鍍鋅表面不可有鋅痕、壓痕、凹陷、及刮傷 、應變痕等。 (RMK00054) . 此經銷商保證平均厚度在1/2厚度公差內，厚度量測NG時，如單位長度符合範圍，請放行 (RMK00402) . 鍍層 AZ150 (含) 以上 , 鋅花等級 C~E 目標D，避免鋅花晶界明顯後續造成烤漆點狀未塗漆。 (RMK00565) . 【美加訂單生產注意事項-CG1】副操確認完回控制室後，於生產排程鋼號旁簽名紀錄，以利後續追查(該排程生產完，排程單將保留)。 (RMK00717) . 【美加訂單生產注意事項-CG1】中央段副操每顆銲道出Pot時觀察銲道同時，確認Beaver Tail與鋼板接觸之Guide Roll羊毛氈狀況，並適時添加潤滑油(避免乾掉)。 (RMK00717) | 訂單:2504EFE039/001 CG2 <生產備註> 事項如下 . 【板形】 FLATNESS 板形≦12 I-UNIT（≦0.7％） (RMK-E_CHIN) . 鍍鋅表面不可有鋅痕、壓痕、凹陷、及刮傷 、應變痕等。 (RMK00054) . 此經銷商保證平均厚度在1/2厚度公差內，厚度量測NG時，如單位長度符合範圍，請放行 (RMK00402) . 鍍層 AZ150 (含) 以上 , 鋅花等級 C~E 目標D，避免鋅花晶界明顯後續造成烤漆點狀未塗漆。 (RMK00565) . 【美加訂單生產注意事項-CG2】1.使用SUB-NOZZLE (RMK00717) | 訂單:2504EFE039/001 CC1 <生產備註> 事項如下 . 【板形】 FLATNESS 板形≦12 I-UNIT（≦0.7％） (RMK-E_CHIN) . 正面面漆(20U)及正面總膜厚(25U)要求管制90%以上之膜厚,未達標準降級. (RMK00054) . 若背面面漆(20U)及背面總膜厚(25U)時要求管制90%以上之膜厚,未達標準降級 (RMK00054) . 面漆=18U(90%)~請購基準22U(110%),標準板總膜厚=5+20U(100%面漆). (RMK00054) . 30CM*全寬*留1塊給LAB及1塊給塗料商, (RMK00054) . 【色差】1.1.此客戶對面漆(非B開頭之色碼)目視色差要求較高,請依限度樣本進行目視色差管制★--->發生過訴賠 (RMK00248) . 【色差】1.2.若針對特殊顏色需特別管理時，請品檢忽略1.1.的規定以特別規定為主 (RMK00248) . 此經銷商保證平均厚度在1/2厚度公差內，厚度量測NG時，如單位長度符合範圍，請放行 (RMK00402) . 【捲取】注意！本單為直立式包裝。禁用STAGGER捲取送包裝！送RCL重處理例外。 (RMK00512) . 【水痕】因TOP 為YCP 近似深黑色水痕可能嚴重，因此指定CC1生產注意W/Q 使用純水與水量控制 (RMK00588) . 【美加訂單生產注意事項-CCP】1.請烤漆入口依照正背面漆鋼捲投向規定進行鋼捲投入。 (RMK00717) . 【美加訂單生產注意事項-CCP】2.烤漆入口依照鋼捲投向規定進行鋼捲投入。(CR1/CG1 CR2/CG2-->正向入料。CR1/CG2 CR2/CG1-->反向入料) (RMK00717) . 【美加訂單生產注意事項-CCP】3.此訂單背面漆一律採Nature塗裝，塗裝黏度設定40秒以上 (RMK00717) | 訂單:2504EFE039/001 CC2 <生產備註> 事項如下 . 【板形】 FLATNESS 板形≦12 I-UNIT（≦0.7％） (RMK-E_CHIN) . 正面面漆(20U)及正面總膜厚(25U)要求管制90%以上之膜厚,未達標準降級. (RMK00054) . 若背面面漆(20U)及背面總膜厚(25U)時要求管制90%以上之膜厚,未達標準降級 (RMK00054) . 面漆=18U(90%)~請購基準22U(110%),標準板總膜厚=5+20U(100%面漆). (RMK00054) . 30CM*全寬*留1塊給LAB及1塊給塗料商, (RMK00054) . 【色差】1.1.此客戶對面漆(非B開頭之色碼)目視色差要求較高,請依限度樣本進行目視色差管制★--->發生過訴賠 (RMK00248) . 【色差】1.2.若針對特殊顏色需特別管理時，請品檢忽略1.1.的規定以特別規定為主 (RMK00248) . 此經銷商保證平均厚度在1/2厚度公差內，厚度量測NG時，如單位長度符合範圍，請放行 (RMK00402) . 【捲取】注意！本單為直立式包裝。禁用STAGGER捲取送包裝！送RCL重處理例外。 (RMK00512) . 【水痕】因TOP 為YCP 近似深黑色水痕可能嚴重，因此指定CC1生產注意W/Q 使用純水與水量控制 (RMK00588) . 【美加訂單生產注意事項-CCP】1.請烤漆入口依照正背面漆鋼捲投向規定進行鋼捲投入。 (RMK00717) . 【美加訂單生產注意事項-CCP】2.烤漆入口依照鋼捲投向規定進行鋼捲投入。(CR1/CG1 CR2/CG2-->正向入料。CR1/CG2 CR2/CG1-->反向入料) (RMK00717) . 【美加訂單生產注意事項-CCP】3.此訂單背面漆一律採Nature塗裝，塗裝黏度設定40秒以上 (RMK00717) | 訂單:2504EFE039/001 RCL <生產備註> 事項如下 . 【捲取】注意！本單為直立式包裝。禁用STAGGER捲取送包裝！送RCL重處理例外。 (RMK00512) | 訂單:2504EFE039/001 CCPK 無 <生產備註> 事項 | 訂單:2504EFE039/001 CGQC <品檢備註> 事項如下 . 【板形】 FLATNESS 板形≦12 I-UNIT（≦0.7％） (RMK-E_CHIN) . 鍍層 AZ150 (含) 以上 , 鋅花等級 C~E 目標D，避免鋅花晶界明顯後續造成烤漆點狀未塗漆。 (RMK00565) | 訂單:2504EFE039/001 CCQC <品檢備註> 事項如下 . 【板形】 FLATNESS 板形≦12 I-UNIT（≦0.7％） (RMK-E_CHIN) . 【色差】1.1.此客戶對面漆(非B開頭之色碼)目視色差要求較高,請依限度樣本進行目視色差管制★--->發生過訴賠 (RMK00248) . 【色差】1.2.若針對特殊顏色需特別管理時，請品檢忽略1.1.的規定以特別規定為主 (RMK00248) . 【捲取】注意！本單為直立式包裝。禁用STAGGER捲取送包裝！送RCL重處理例外。 (RMK00512) . 【水痕】因TOP 為YCP 近似深黑色水痕可能嚴重，因此指定CC1生產注意W/Q 使用純水與水量控制 (RMK00588) | 訂單:2504EFE039/001 TOL 無 <生產備註> 事項 | 【板形】 FLATNESS 板形≦12 I-UNIT（≦0.7％）^^/CG1/CG2/CC1/CC2/CGQC/CCQC/^^ <<.E_CHIN 2025/03/24 10:47.>> | 訂單 2504EFE039/001 修改記錄如下: 20250320 17:11:09 (06023) 退火碼: >> S1, 用途碼: >> COG007, 背面標示: >> S000, 訂單背面顏色(五碼): >> BW73Z, 背面漆膜厚: >> NOM, 背面漆塗漆型式幾塗幾烤: >> 2, 鉻酸鹽: >> Z, 訂單厚度: >> 0.02, 訂單重: >> 80, 重量容許率(下限): >> 10, 重量容許率(上限): >> 10, 訂單寬度: >> 43.25, 鍍製方式: >> AC, 鋼捲內徑: >> 508, 鋼捲下限重: >> 2.5, 鋼捲上限重: >> 4.5, 壓花條件碼: >> -, 表面花紋: >> R, 綠色識別碼: >> -, 印刷輥號: >> -, 產品代碼: >> PPGL, 皮膜碼: >> -, 單位別: >> I, 油品種類: >> Z, 塗油量: >> Z, 包裝代碼: >> E0 , 保護膜碼: >> -, 客戶試片取樣型式: >> -, 調質碼: >> S, 套筒碼: >> P , 規格: >> A792SSGR50, 製造標準: >> ASTM, 表面處理劑種類: >> Z, 表面處理劑塗佈量: >> Z, 伸長率測試: >> N, 硬度測試碼: >> N, 抗拉強度測試: >> N, 降伏強度測試: >> N, 厚度變異: >> 0, 訂單正面顏色(五碼): >> SYT9P, 正面漆膜厚: >> 25, 正面漆塗漆型式幾塗幾烤: >> 2, 修邊碼: >> Y, 重量碼: >> AW, 鋼捲捲向: >> O, 鍍層碼: >> AZ50, | F:保證1/2 ASTM 厚度公差 | [訂單訊息通知] 2025/03/21 11:13:11 AM 訂單訊息通知 (秦大維 >> 通知 >> Winnie Chang, Emily Hong) 訂單訊息 : 因WESTMAN 因邊緣轉印其中對策為：客戶"WESTMAN STEEL"HR配 《HR寬度－訂單寬度=15～30》。本單 1099 配 1110 相差 11...不符 [訂單訊息通知] 2025/03/21 下午 12:20:42 *** (張芬芬 >> 通知 >> Patty Wu, Winnie Chang, Emily Hong, Edwy Chin, Sherry Shan, YuLung Kung, Julian Liu, Sony Su, YunTung Li) 訊息 : 寬度 改買 1115mm
PPGL | 2504EFE039/002 |  | 1. 製造標準為MS、ASTM或銷新加坡之訂單，若無技術指定優先用料，請優先使用國內料，勿使用ANFEN (OFP00406)-{.不符.} 2. 提醒：客戶"WESTMAN STEEL"HR配 《HR寬度－訂單寬度=15～30》 (OFP00722)-{.不符.} 3. 提醒：客戶"WESTMAN STEEL"HR配 《HR寬度－訂單寬度=15～30》 (OFP00723)-{.不符.} | 1. 製造標準為MS、ASTM或銷新加坡之訂單，若無技術指定優先用料，請優先使用國內料，勿使用ANFEN (OFP00406)-{.不符.} 2. 【提醒】！本單為直立式包裝，嚴禁鍍鋅或烤漆後以STAGGER捲取 (OFP00451)-{.不符.} 3. ※超耐候一系列用途要確認是否有英制公差需求，有英制公差需求時選配碼用ON027※ (OFP00680)-{.不符.} 4. ●WESTMAN PPGL背漆轉印 『指定生產線別-- CR1 +CG1 或 CR2+CG2 生產』● (OFP00720)-{.不符.} 5. ●WESTMAN PPGL背漆轉印 『指定生產線別-- CR1 +CG1 或 CR2+CG2 生產』● (OFP00721)-{.不符.} 6. 提醒：客戶"WESTMAN STEEL"HR配 《HR寬度－訂單寬度=15～30》 (OFP00722)-{.不符.} 7. 提醒：客戶"WESTMAN STEEL"HR配 《HR寬度－訂單寬度=15～30》 (OFP00723)-{.不符.} 8. 此經銷商有簽訂1/2厚度公差保證(無厚度變異),請調整冷軋與鍍鋅厚度公差管制範圍. 保證 ASTM 厚度公差 (OFP00180)-{.不符.} | 訂單:2504EFE039/002 CPL <生產備註> 事項如下 . 除HGI/ HGL 訂單邊緣不噴油. 其餘皆側緣噴油 (RMK00285) . 【美加訂單生產注意事項-CPL】1.客戶美加地區訂單實施修邊刀最大使用顆數上限(20顆) (RMK00717) . 【美加訂單生產注意事項-CPL】2.排程備註:注意修邊品質與毛邊 (RMK00717) . 【美加訂單生產注意事項-CPL】3.去毛邊輥的管制：兩側壓力均設定1.0 kg/cm2 (RMK00717) | 訂單:2504EFE039/002 CR1 <生產備註> 事項如下 . 完軋寬度超出管制值上限≦2mm時,冷軋繼續生產並填寫品質異常通報單給鍍鋅線,以便調整張力與板溫 (RMK00278) . 此經銷商保證平均厚度在1/2厚度公差內，厚度量測NG時，如單位長度符合範圍，請放行 (RMK00402) . 【美加訂單生產注意事項-CR】1.兩側各加開一個spot cooling增加冷卻效果。 (RMK00717) . 【美加訂單生產注意事項-CR】2.發生毛邊時，請降速生產減輕毛邊程度，暫留討論後再處置。 (RMK00717) | 訂單:2504EFE039/002 CR2 <生產備註> 事項如下 . 完軋寬度超出管制值上限≦2mm時,冷軋繼續生產並填寫品質異常通報單給鍍鋅線,以便調整張力與板溫 (RMK00278) . 此經銷商保證平均厚度在1/2厚度公差內，厚度量測NG時，如單位長度符合範圍，請放行 (RMK00402) . 【美加訂單生產注意事項-CR】1.兩側各加開一個spot cooling增加冷卻效果。 (RMK00717) . 【美加訂單生產注意事項-CR】2.發生毛邊時，請降速生產減輕毛邊程度，暫留討論後再處置。 (RMK00717) | 訂單:2504EFE039/002 CG1 <生產備註> 事項如下 . 【板形】 FLATNESS 板形≦12 I-UNIT（≦0.7％） (RMK-E_CHIN) . 鍍鋅表面不可有鋅痕、壓痕、凹陷、及刮傷 、應變痕等。 (RMK00054) . 此經銷商保證平均厚度在1/2厚度公差內，厚度量測NG時，如單位長度符合範圍，請放行 (RMK00402) . 鍍層 AZ150 (含) 以上 , 鋅花等級 C~E 目標D，避免鋅花晶界明顯後續造成烤漆點狀未塗漆。 (RMK00565) . 【美加訂單生產注意事項-CG1】副操確認完回控制室後，於生產排程鋼號旁簽名紀錄，以利後續追查(該排程生產完，排程單將保留)。 (RMK00717) . 【美加訂單生產注意事項-CG1】中央段副操每顆銲道出Pot時觀察銲道同時，確認Beaver Tail與鋼板接觸之Guide Roll羊毛氈狀況，並適時添加潤滑油(避免乾掉)。 (RMK00717) | 訂單:2504EFE039/002 CG2 <生產備註> 事項如下 . 【板形】 FLATNESS 板形≦12 I-UNIT（≦0.7％） (RMK-E_CHIN) . 鍍鋅表面不可有鋅痕、壓痕、凹陷、及刮傷 、應變痕等。 (RMK00054) . 此經銷商保證平均厚度在1/2厚度公差內，厚度量測NG時，如單位長度符合範圍，請放行 (RMK00402) . 鍍層 AZ150 (含) 以上 , 鋅花等級 C~E 目標D，避免鋅花晶界明顯後續造成烤漆點狀未塗漆。 (RMK00565) . 【美加訂單生產注意事項-CG2】1.使用SUB-NOZZLE (RMK00717) | 訂單:2504EFE039/002 CC1 <生產備註> 事項如下 . 【板形】 FLATNESS 板形≦12 I-UNIT（≦0.7％） (RMK-E_CHIN) . 正面面漆(20U)及正面總膜厚(25U)要求管制90%以上之膜厚,未達標準降級. (RMK00054) . 若背面面漆(20U)及背面總膜厚(25U)時要求管制90%以上之膜厚,未達標準降級 (RMK00054) . 面漆=18U(90%)~請購基準22U(110%),標準板總膜厚=5+20U(100%面漆). (RMK00054) . 30CM*全寬*留1塊給LAB及1塊給塗料商, (RMK00054) . 【色差】1.1.此客戶對面漆(非B開頭之色碼)目視色差要求較高,請依限度樣本進行目視色差管制★--->發生過訴賠 (RMK00248) . 【色差】1.2.若針對特殊顏色需特別管理時，請品檢忽略1.1.的規定以特別規定為主 (RMK00248) . 此經銷商保證平均厚度在1/2厚度公差內，厚度量測NG時，如單位長度符合範圍，請放行 (RMK00402) . 【捲取】注意！本單為直立式包裝。禁用STAGGER捲取送包裝！送RCL重處理例外。 (RMK00512) . 【美加訂單生產注意事項-CCP】1.請烤漆入口依照正背面漆鋼捲投向規定進行鋼捲投入。 (RMK00717) . 【美加訂單生產注意事項-CCP】2.烤漆入口依照鋼捲投向規定進行鋼捲投入。(CR1/CG1 CR2/CG2-->正向入料。CR1/CG2 CR2/CG1-->反向入料) (RMK00717) . 【美加訂單生產注意事項-CCP】3.此訂單背面漆一律採Nature塗裝，塗裝黏度設定40秒以上 (RMK00717) | 訂單:2504EFE039/002 CC2 <生產備註> 事項如下 . 【板形】 FLATNESS 板形≦12 I-UNIT（≦0.7％） (RMK-E_CHIN) . 正面面漆(20U)及正面總膜厚(25U)要求管制90%以上之膜厚,未達標準降級. (RMK00054) . 若背面面漆(20U)及背面總膜厚(25U)時要求管制90%以上之膜厚,未達標準降級 (RMK00054) . 面漆=18U(90%)~請購基準22U(110%),標準板總膜厚=5+20U(100%面漆). (RMK00054) . 30CM*全寬*留1塊給LAB及1塊給塗料商, (RMK00054) . 【色差】1.1.此客戶對面漆(非B開頭之色碼)目視色差要求較高,請依限度樣本進行目視色差管制★--->發生過訴賠 (RMK00248) . 【色差】1.2.若針對特殊顏色需特別管理時，請品檢忽略1.1.的規定以特別規定為主 (RMK00248) . 此經銷商保證平均厚度在1/2厚度公差內，厚度量測NG時，如單位長度符合範圍，請放行 (RMK00402) . 【捲取】注意！本單為直立式包裝。禁用STAGGER捲取送包裝！送RCL重處理例外。 (RMK00512) . 【美加訂單生產注意事項-CCP】1.請烤漆入口依照正背面漆鋼捲投向規定進行鋼捲投入。 (RMK00717) . 【美加訂單生產注意事項-CCP】2.烤漆入口依照鋼捲投向規定進行鋼捲投入。(CR1/CG1 CR2/CG2-->正向入料。CR1/CG2 CR2/CG1-->反向入料) (RMK00717) . 【美加訂單生產注意事項-CCP】3.此訂單背面漆一律採Nature塗裝，塗裝黏度設定40秒以上 (RMK00717) | 訂單:2504EFE039/002 RCL <生產備註> 事項如下 . 【捲取】注意！本單為直立式包裝。禁用STAGGER捲取送包裝！送RCL重處理例外。 (RMK00512) | 訂單:2504EFE039/002 CCPK 無 <生產備註> 事項 | 訂單:2504EFE039/002 CGQC <品檢備註> 事項如下 . 【板形】 FLATNESS 板形≦12 I-UNIT（≦0.7％） (RMK-E_CHIN) . 鍍層 AZ150 (含) 以上 , 鋅花等級 C~E 目標D，避免鋅花晶界明顯後續造成烤漆點狀未塗漆。 (RMK00565) | 訂單:2504EFE039/002 CCQC <品檢備註> 事項如下 . 【板形】 FLATNESS 板形≦12 I-UNIT（≦0.7％） (RMK-E_CHIN) . 【色差】1.1.此客戶對面漆(非B開頭之色碼)目視色差要求較高,請依限度樣本進行目視色差管制★--->發生過訴賠 (RMK00248) . 【色差】1.2.若針對特殊顏色需特別管理時，請品檢忽略1.1.的規定以特別規定為主 (RMK00248) . 【捲取】注意！本單為直立式包裝。禁用STAGGER捲取送包裝！送RCL重處理例外。 (RMK00512) | 訂單:2504EFE039/002 TOL 無 <生產備註> 事項 | 【板形】 FLATNESS 板形≦12 I-UNIT（≦0.7％）^^/CG1/CG2/CC1/CC2/CGQC/CCQC/^^ <<.E_CHIN 2025/03/24 10:55.>> | 訂單 2504EFE039/002 修改記錄如下: 20250320 17:11:12 (06023) 退火碼: >> S1, 用途碼: >> COG007, 背面標示: >> S000, 訂單背面顏色(五碼): >> BW73Z, 背面漆膜厚: >> NOM, 背面漆塗漆型式幾塗幾烤: >> 2, 鉻酸鹽: >> Z, 訂單厚度: >> 0.02, 訂單重: >> 40, 重量容許率(下限): >> 10, 重量容許率(上限): >> 10, 訂單寬度: >> 43.25, 鍍製方式: >> AC, 鋼捲內徑: >> 508, 鋼捲下限重: >> 2.5, 鋼捲上限重: >> 4.5, 壓花條件碼: >> -, 表面花紋: >> R, 綠色識別碼: >> -, 印刷輥號: >> -, 產品代碼: >> PPGL, 皮膜碼: >> -, 單位別: >> I, 油品種類: >> Z, 塗油量: >> Z, 包裝代碼: >> E0 , 保護膜碼: >> -, 客戶試片取樣型式: >> -, 調質碼: >> S, 套筒碼: >> P , 規格: >> A792SSGR50, 製造標準: >> ASTM, 表面處理劑種類: >> Z, 表面處理劑塗佈量: >> Z, 伸長率測試: >> N, 硬度測試碼: >> N, 抗拉強度測試: >> N, 降伏強度測試: >> N, 厚度變異: >> 0, 訂單正面顏色(五碼): >> SBH5Y, 正面漆膜厚: >> 25, 正面漆塗漆型式幾塗幾烤: >> 2, 修邊碼: >> Y, 重量碼: >> AW, 鋼捲捲向: >> O, 鍍層碼: >> AZ50, 20250320 17:11:59 (06023) 用途碼: COG007 >> COG003, | F:保證1/2 ASTM 厚度公差 | [訂單訊息通知] 2025/03/21 11:13:11 AM 訂單訊息通知 (秦大維 >> 通知 >> Winnie Chang, Emily Hong) 訂單訊息 : 因WESTMAN 因邊緣轉印其中對策為：客戶"WESTMAN STEEL"HR配 《HR寬度－訂單寬度=15～30》。本單 1099 配 1110 相差 11...不符
PPGL | 2504EFE039/003 | 1. 提醒：住友"美加"區要求只能下"超耐候屋頂(保證年限)" (OFP00177)-{.不符.} | 1. 製造標準為MS、ASTM或銷新加坡之訂單，若無技術指定優先用料，請優先使用國內料，勿使用ANFEN (OFP00406)-{.不符.} 2. 提醒：客戶"WESTMAN STEEL"HR配 《HR寬度－訂單寬度=15～30》 (OFP00722)-{.不符.} 3. 提醒：客戶"WESTMAN STEEL"HR配 《HR寬度－訂單寬度=15～30》 (OFP00723)-{.不符.} | 1. 提醒：住友"美加"區要求只能下"超耐候屋頂(保證年限)" (OFP00177)-{.不符.} 2. 製造標準為MS、ASTM或銷新加坡之訂單，若無技術指定優先用料，請優先使用國內料，勿使用ANFEN (OFP00406)-{.不符.} 3. 【提醒】！本單為直立式包裝，嚴禁鍍鋅或烤漆後以STAGGER捲取 (OFP00451)-{.不符.} 4. ※超耐候一系列用途要確認是否有英制公差需求，有英制公差需求時選配碼用ON027※ (OFP00680)-{.不符.} 5. ●WESTMAN PPGL背漆轉印 『指定生產線別-- CR1 +CG1 或 CR2+CG2 生產』● (OFP00720)-{.不符.} 6. ●WESTMAN PPGL背漆轉印 『指定生產線別-- CR1 +CG1 或 CR2+CG2 生產』● (OFP00721)-{.不符.} 7. 提醒：客戶"WESTMAN STEEL"HR配 《HR寬度－訂單寬度=15～30》 (OFP00722)-{.不符.} 8. 提醒：客戶"WESTMAN STEEL"HR配 《HR寬度－訂單寬度=15～30》 (OFP00723)-{.不符.} 9. 此經銷商有簽訂1/2厚度公差保證(無厚度變異),請調整冷軋與鍍鋅厚度公差管制範圍. 保證 ASTM 厚度公差 (OFP00180)-{.不符.} | 訂單:2504EFE039/003 CPL <生產備註> 事項如下 . 除HGI/ HGL 訂單邊緣不噴油. 其餘皆側緣噴油 (RMK00285) . 【美加訂單生產注意事項-CPL】1.客戶美加地區訂單實施修邊刀最大使用顆數上限(20顆) (RMK00717) . 【美加訂單生產注意事項-CPL】2.排程備註:注意修邊品質與毛邊 (RMK00717) . 【美加訂單生產注意事項-CPL】3.去毛邊輥的管制：兩側壓力均設定1.0 kg/cm2 (RMK00717) | 訂單:2504EFE039/003 CR1 <生產備註> 事項如下 . 完軋寬度超出管制值上限≦2mm時,冷軋繼續生產並填寫品質異常通報單給鍍鋅線,以便調整張力與板溫 (RMK00278) . 此經銷商保證平均厚度在1/2厚度公差內，厚度量測NG時，如單位長度符合範圍，請放行 (RMK00402) . 【美加訂單生產注意事項-CR】1.兩側各加開一個spot cooling增加冷卻效果。 (RMK00717) . 【美加訂單生產注意事項-CR】2.發生毛邊時，請降速生產減輕毛邊程度，暫留討論後再處置。 (RMK00717) | 訂單:2504EFE039/003 CR2 <生產備註> 事項如下 . 完軋寬度超出管制值上限≦2mm時,冷軋繼續生產並填寫品質異常通報單給鍍鋅線,以便調整張力與板溫 (RMK00278) . 此經銷商保證平均厚度在1/2厚度公差內，厚度量測NG時，如單位長度符合範圍，請放行 (RMK00402) . 【美加訂單生產注意事項-CR】1.兩側各加開一個spot cooling增加冷卻效果。 (RMK00717) . 【美加訂單生產注意事項-CR】2.發生毛邊時，請降速生產減輕毛邊程度，暫留討論後再處置。 (RMK00717) | 訂單:2504EFE039/003 CG1 <生產備註> 事項如下 . 【板形】 FLATNESS 板形≦12 I-UNIT（≦0.7％） (RMK-E_CHIN) . 鍍鋅表面不可有鋅痕、壓痕、凹陷、及刮傷 、應變痕等。 (RMK00054) . 此經銷商保證平均厚度在1/2厚度公差內，厚度量測NG時，如單位長度符合範圍，請放行 (RMK00402) . 鍍層 AZ150 (含) 以上 , 鋅花等級 C~E 目標D，避免鋅花晶界明顯後續造成烤漆點狀未塗漆。 (RMK00565) . 【美加訂單生產注意事項-CG1】副操確認完回控制室後，於生產排程鋼號旁簽名紀錄，以利後續追查(該排程生產完，排程單將保留)。 (RMK00717) . 【美加訂單生產注意事項-CG1】中央段副操每顆銲道出Pot時觀察銲道同時，確認Beaver Tail與鋼板接觸之Guide Roll羊毛氈狀況，並適時添加潤滑油(避免乾掉)。 (RMK00717) | 訂單:2504EFE039/003 CG2 <生產備註> 事項如下 . 【板形】 FLATNESS 板形≦12 I-UNIT（≦0.7％） (RMK-E_CHIN) . 鍍鋅表面不可有鋅痕、壓痕、凹陷、及刮傷 、應變痕等。 (RMK00054) . 此經銷商保證平均厚度在1/2厚度公差內，厚度量測NG時，如單位長度符合範圍，請放行 (RMK00402) . 鍍層 AZ150 (含) 以上 , 鋅花等級 C~E 目標D，避免鋅花晶界明顯後續造成烤漆點狀未塗漆。 (RMK00565) . 【美加訂單生產注意事項-CG2】1.使用SUB-NOZZLE (RMK00717) | 訂單:2504EFE039/003 CC1 <生產備註> 事項如下 . 【水痕】因YCP 近似深黑色水痕可能嚴重，因此指定CC1生產注意W/Q 使用純水與水量控制 (RMK-E_CHIN) . 【板形】 FLATNESS 板形≦12 I-UNIT（≦0.7％） (RMK-E_CHIN) . 正面面漆(20U)及正面總膜厚(25U)要求管制90%以上之膜厚,未達標準降級. (RMK00054) . 若背面面漆(20U)及背面總膜厚(25U)時要求管制90%以上之膜厚,未達標準降級 (RMK00054) . 面漆=18U(90%)~請購基準22U(110%),標準板總膜厚=5+20U(100%面漆). (RMK00054) . 30CM*全寬*留1塊給LAB及1塊給塗料商, (RMK00054) . 【色差】1.1.此客戶對面漆(非B開頭之色碼)目視色差要求較高,請依限度樣本進行目視色差管制★--->發生過訴賠 (RMK00248) . 【色差】1.2.若針對特殊顏色需特別管理時，請品檢忽略1.1.的規定以特別規定為主 (RMK00248) . 此經銷商保證平均厚度在1/2厚度公差內，厚度量測NG時，如單位長度符合範圍，請放行 (RMK00402) . 【捲取】注意！本單為直立式包裝。禁用STAGGER捲取送包裝！送RCL重處理例外。 (RMK00512) . 【美加訂單生產注意事項-CCP】1.請烤漆入口依照正背面漆鋼捲投向規定進行鋼捲投入。 (RMK00717) . 【美加訂單生產注意事項-CCP】2.烤漆入口依照鋼捲投向規定進行鋼捲投入。(CR1/CG1 CR2/CG2-->正向入料。CR1/CG2 CR2/CG1-->反向入料) (RMK00717) . 【美加訂單生產注意事項-CCP】3.此訂單背面漆一律採Nature塗裝，塗裝黏度設定40秒以上 (RMK00717) | 訂單:2504EFE039/003 CC2 <生產備註> 事項如下 . 【水痕】因YCP 近似深黑色水痕可能嚴重，因此指定CC1生產注意W/Q 使用純水與水量控制 (RMK-E_CHIN) . 【板形】 FLATNESS 板形≦12 I-UNIT（≦0.7％） (RMK-E_CHIN) . 正面面漆(20U)及正面總膜厚(25U)要求管制90%以上之膜厚,未達標準降級. (RMK00054) . 若背面面漆(20U)及背面總膜厚(25U)時要求管制90%以上之膜厚,未達標準降級 (RMK00054) . 面漆=18U(90%)~請購基準22U(110%),標準板總膜厚=5+20U(100%面漆). (RMK00054) . 30CM*全寬*留1塊給LAB及1塊給塗料商, (RMK00054) . 【色差】1.1.此客戶對面漆(非B開頭之色碼)目視色差要求較高,請依限度樣本進行目視色差管制★--->發生過訴賠 (RMK00248) . 【色差】1.2.若針對特殊顏色需特別管理時，請品檢忽略1.1.的規定以特別規定為主 (RMK00248) . 此經銷商保證平均厚度在1/2厚度公差內，厚度量測NG時，如單位長度符合範圍，請放行 (RMK00402) . 【捲取】注意！本單為直立式包裝。禁用STAGGER捲取送包裝！送RCL重處理例外。 (RMK00512) . 【美加訂單生產注意事項-CCP】1.請烤漆入口依照正背面漆鋼捲投向規定進行鋼捲投入。 (RMK00717) . 【美加訂單生產注意事項-CCP】2.烤漆入口依照鋼捲投向規定進行鋼捲投入。(CR1/CG1 CR2/CG2-->正向入料。CR1/CG2 CR2/CG1-->反向入料) (RMK00717) . 【美加訂單生產注意事項-CCP】3.此訂單背面漆一律採Nature塗裝，塗裝黏度設定40秒以上 (RMK00717) | 訂單:2504EFE039/003 RCL <生產備註> 事項如下 . 【捲取】注意！本單為直立式包裝。禁用STAGGER捲取送包裝！送RCL重處理例外。 (RMK00512) | 訂單:2504EFE039/003 CCPK 無 <生產備註> 事項 | 訂單:2504EFE039/003 CGQC <品檢備註> 事項如下 . 【板形】 FLATNESS 板形≦12 I-UNIT（≦0.7％） (RMK-E_CHIN) . 鍍層 AZ150 (含) 以上 , 鋅花等級 C~E 目標D，避免鋅花晶界明顯後續造成烤漆點狀未塗漆。 (RMK00565) | 訂單:2504EFE039/003 CCQC <品檢備註> 事項如下 . 【水痕】因YCP 近似深黑色水痕可能嚴重，因此指定CC1生產注意W/Q 使用純水與水量控制 (RMK-E_CHIN) . 【板形】 FLATNESS 板形≦12 I-UNIT（≦0.7％） (RMK-E_CHIN) . 【色差】1.1.此客戶對面漆(非B開頭之色碼)目視色差要求較高,請依限度樣本進行目視色差管制★--->發生過訴賠 (RMK00248) . 【色差】1.2.若針對特殊顏色需特別管理時，請品檢忽略1.1.的規定以特別規定為主 (RMK00248) . 【捲取】注意！本單為直立式包裝。禁用STAGGER捲取送包裝！送RCL重處理例外。 (RMK00512) | 訂單:2504EFE039/003 TOL 無 <生產備註> 事項 | 【板形】 FLATNESS 板形≦12 I-UNIT（≦0.7％）^^/CG1/CG2/CC1/CC2/CGQC/CCQC/^^ <<.E_CHIN 2025/03/24 10:56.>> 【水痕】因YCP 近似深黑色水痕可能嚴重，因此指定CC1生產注意W/Q 使用純水與水量控制^^/CC1/CC2/CCQC/^^ <<.E_CHIN 2025/03/24 11:26.>> | 訂單 2504EFE039/003 修改記錄如下: 20250320 17:11:15 (06023) 退火碼: >> S1, 用途碼: >> COG007, 背面標示: >> S000, 訂單背面顏色(五碼): >> BW73Z, 背面漆膜厚: >> NOM, 背面漆塗漆型式幾塗幾烤: >> 2, 鉻酸鹽: >> Z, 訂單厚度: >> 0.02, 訂單重: >> 40, 重量容許率(下限): >> 10, 重量容許率(上限): >> 10, 訂單寬度: >> 43.25, 鍍製方式: >> AC, 鋼捲內徑: >> 508, 鋼捲下限重: >> 2.5, 鋼捲上限重: >> 4.5, 壓花條件碼: >> -, 表面花紋: >> R, 綠色識別碼: >> -, 印刷輥號: >> -, 產品代碼: >> PPGL, 皮膜碼: >> -, 單位別: >> I, 油品種類: >> Z, 塗油量: >> Z, 包裝代碼: >> E0 , 保護膜碼: >> -, 客戶試片取樣型式: >> -, 調質碼: >> S, 套筒碼: >> P , 規格: >> A792SSGR50, 製造標準: >> ASTM, 表面處理劑種類: >> Z, 表面處理劑塗佈量: >> Z, 伸長率測試: >> N, 硬度測試碼: >> N, 抗拉強度測試: >> N, 降伏強度測試: >> N, 厚度變異: >> 0, 訂單正面顏色(五碼): >> SYT8N, 正面漆膜厚: >> 25, 正面漆塗漆型式幾塗幾烤: >> 2, 修邊碼: >> Y, 重量碼: >> AW, 鋼捲捲向: >> O, 鍍層碼: >> AZ50, | F:保證1/2 ASTM 厚度公差 | [訂單訊息通知] 2025/03/21 11:13:11 AM 訂單訊息通知 (秦大維 >> 通知 >> Winnie Chang, Emily Hong) 訂單訊息 : 因WESTMAN 因邊緣轉印其中對策為：客戶"WESTMAN STEEL"HR配 《HR寬度－訂單寬度=15～30》。本單 1099 配 1110 相差 11...不符
PPGL | 2504EFE040/001 | 1. 提醒：住友"美加"區要求只能下"超耐候屋頂(保證年限)" (OFP00177)-{.不符.} | 1. 製造標準為MS、ASTM或銷新加坡之訂單，若無技術指定優先用料，請優先使用國內料，勿使用ANFEN (OFP00406)-{.不符.} 2. 提醒：客戶"WESTMAN STEEL"HR配 《HR寬度－訂單寬度=15～30》 (OFP00722)-{.不符.} 3. 提醒：客戶"WESTMAN STEEL"HR配 《HR寬度－訂單寬度=15～30》 (OFP00723)-{.不符.} | 1. 提醒：住友"美加"區要求只能下"超耐候屋頂(保證年限)" (OFP00177)-{.不符.} 2. 製造標準為MS、ASTM或銷新加坡之訂單，若無技術指定優先用料，請優先使用國內料，勿使用ANFEN (OFP00406)-{.不符.} 3. 【提醒】！本單為直立式包裝，嚴禁鍍鋅或烤漆後以STAGGER捲取 (OFP00451)-{.不符.} 4. ※超耐候一系列用途要確認是否有英制公差需求，有英制公差需求時選配碼用ON027※ (OFP00680)-{.不符.} 5. ●WESTMAN PPGL背漆轉印 『指定生產線別-- CR1 +CG1 或 CR2+CG2 生產』● (OFP00720)-{.不符.} 6. ●WESTMAN PPGL背漆轉印 『指定生產線別-- CR1 +CG1 或 CR2+CG2 生產』● (OFP00721)-{.不符.} 7. 提醒：客戶"WESTMAN STEEL"HR配 《HR寬度－訂單寬度=15～30》 (OFP00722)-{.不符.} 8. 提醒：客戶"WESTMAN STEEL"HR配 《HR寬度－訂單寬度=15～30》 (OFP00723)-{.不符.} 9. ☆☆☆提醒！WESTMAN PPGL背漆轉印 指定生產線別☆☆☆ (OFP00726)-{.不符.} 10. 此經銷商有簽訂1/2厚度公差保證(無厚度變異),請調整冷軋與鍍鋅厚度公差管制範圍. 保證 ASTM 厚度公差 (OFP00180)-{.不符.} | 訂單:2504EFE040/001 CPL <生產備註> 事項如下 . 除HGI/ HGL 訂單邊緣不噴油. 其餘皆側緣噴油 (RMK00285) . 【美加訂單生產注意事項-CPL】1.客戶美加地區訂單實施修邊刀最大使用顆數上限(20顆) (RMK00717) . 【美加訂單生產注意事項-CPL】2.排程備註:注意修邊品質與毛邊 (RMK00717) . 【美加訂單生產注意事項-CPL】3.去毛邊輥的管制：兩側壓力均設定1.0 kg/cm2 (RMK00717) | 訂單:2504EFE040/001 CR1 <生產備註> 事項如下 . 此經銷商保證平均厚度在1/2厚度公差內，厚度量測NG時，如單位長度符合範圍，請放行 (RMK00402) . 【美加訂單生產注意事項-CR】1.兩側各加開一個spot cooling增加冷卻效果。 (RMK00717) . 【美加訂單生產注意事項-CR】2.發生毛邊時，請降速生產減輕毛邊程度，暫留討論後再處置。 (RMK00717) | 訂單:2504EFE040/001 CR2 <生產備註> 事項如下 . 此經銷商保證平均厚度在1/2厚度公差內，厚度量測NG時，如單位長度符合範圍，請放行 (RMK00402) . 【美加訂單生產注意事項-CR】1.兩側各加開一個spot cooling增加冷卻效果。 (RMK00717) . 【美加訂單生產注意事項-CR】2.發生毛邊時，請降速生產減輕毛邊程度，暫留討論後再處置。 (RMK00717) | 訂單:2504EFE040/001 CG1 <生產備註> 事項如下 . 【板形】 FLATNESS 板形≦12 I-UNIT（≦0.7％） (RMK-E_CHIN) . 鍍鋅表面不可有鋅痕、壓痕、凹陷、及刮傷 、應變痕等。 (RMK00054) . 此經銷商保證平均厚度在1/2厚度公差內，厚度量測NG時，如單位長度符合範圍，請放行 (RMK00402) . 鍍層 AZ150 (含) 以上 , 鋅花等級 C~E 目標D，避免鋅花晶界明顯後續造成烤漆點狀未塗漆。 (RMK00565) . 【美加訂單生產注意事項-CG1】副操確認完回控制室後，於生產排程鋼號旁簽名紀錄，以利後續追查(該排程生產完，排程單將保留)。 (RMK00717) . 【美加訂單生產注意事項-CG1】中央段副操每顆銲道出Pot時觀察銲道同時，確認Beaver Tail與鋼板接觸之Guide Roll羊毛氈狀況，並適時添加潤滑油(避免乾掉)。 (RMK00717) | 訂單:2504EFE040/001 CG2 <生產備註> 事項如下 . 【板形】 FLATNESS 板形≦12 I-UNIT（≦0.7％） (RMK-E_CHIN) . 鍍鋅表面不可有鋅痕、壓痕、凹陷、及刮傷 、應變痕等。 (RMK00054) . 此經銷商保證平均厚度在1/2厚度公差內，厚度量測NG時，如單位長度符合範圍，請放行 (RMK00402) . 鍍層 AZ150 (含) 以上 , 鋅花等級 C~E 目標D，避免鋅花晶界明顯後續造成烤漆點狀未塗漆。 (RMK00565) . 【美加訂單生產注意事項-CG2】1.使用SUB-NOZZLE (RMK00717) | 訂單:2504EFE040/001 CC1 <生產備註> 事項如下 . 【板形】 FLATNESS 板形≦12 I-UNIT（≦0.7％） (RMK-E_CHIN) . 正面面漆(20U)及正面總膜厚(25U)要求管制90%以上之膜厚,未達標準降級. (RMK00054) . 若背面面漆(20U)及背面總膜厚(25U)時要求管制90%以上之膜厚,未達標準降級 (RMK00054) . 面漆=18U(90%)~請購基準22U(110%),標準板總膜厚=5+20U(100%面漆). (RMK00054) . 30CM*全寬*留1塊給LAB及1塊給塗料商, (RMK00054) . 【色差】1.1.此客戶對面漆(非B開頭之色碼)目視色差要求較高,請依限度樣本進行目視色差管制★--->發生過訴賠 (RMK00248) . 【色差】1.2.若針對特殊顏色需特別管理時，請品檢忽略1.1.的規定以特別規定為主 (RMK00248) . 此經銷商保證平均厚度在1/2厚度公差內，厚度量測NG時，如單位長度符合範圍，請放行 (RMK00402) . 【捲取】注意！本單為直立式包裝。禁用STAGGER捲取送包裝！送RCL重處理例外。 (RMK00512) . 【水痕】因TOP 為YCP 近似深黑色水痕可能嚴重，因此指定CC1生產注意W/Q 使用純水與水量控制 (RMK00588) . 【美加訂單生產注意事項-CCP】1.請烤漆入口依照正背面漆鋼捲投向規定進行鋼捲投入。 (RMK00717) . 【美加訂單生產注意事項-CCP】2.烤漆入口依照鋼捲投向規定進行鋼捲投入。(CR1/CG1 CR2/CG2-->正向入料。CR1/CG2 CR2/CG1-->反向入料) (RMK00717) . 【美加訂單生產注意事項-CCP】3.此訂單背面漆一律採Nature塗裝，塗裝黏度設定40秒以上 (RMK00717) | 訂單:2504EFE040/001 CC2 <生產備註> 事項如下 . 【板形】 FLATNESS 板形≦12 I-UNIT（≦0.7％） (RMK-E_CHIN) . 正面面漆(20U)及正面總膜厚(25U)要求管制90%以上之膜厚,未達標準降級. (RMK00054) . 若背面面漆(20U)及背面總膜厚(25U)時要求管制90%以上之膜厚,未達標準降級 (RMK00054) . 面漆=18U(90%)~請購基準22U(110%),標準板總膜厚=5+20U(100%面漆). (RMK00054) . 30CM*全寬*留1塊給LAB及1塊給塗料商, (RMK00054) . 【色差】1.1.此客戶對面漆(非B開頭之色碼)目視色差要求較高,請依限度樣本進行目視色差管制★--->發生過訴賠 (RMK00248) . 【色差】1.2.若針對特殊顏色需特別管理時，請品檢忽略1.1.的規定以特別規定為主 (RMK00248) . 此經銷商保證平均厚度在1/2厚度公差內，厚度量測NG時，如單位長度符合範圍，請放行 (RMK00402) . 【捲取】注意！本單為直立式包裝。禁用STAGGER捲取送包裝！送RCL重處理例外。 (RMK00512) . 【水痕】因TOP 為YCP 近似深黑色水痕可能嚴重，因此指定CC1生產注意W/Q 使用純水與水量控制 (RMK00588) . 【美加訂單生產注意事項-CCP】1.請烤漆入口依照正背面漆鋼捲投向規定進行鋼捲投入。 (RMK00717) . 【美加訂單生產注意事項-CCP】2.烤漆入口依照鋼捲投向規定進行鋼捲投入。(CR1/CG1 CR2/CG2-->正向入料。CR1/CG2 CR2/CG1-->反向入料) (RMK00717) . 【美加訂單生產注意事項-CCP】3.此訂單背面漆一律採Nature塗裝，塗裝黏度設定40秒以上 (RMK00717) | 訂單:2504EFE040/001 RCL <生產備註> 事項如下 . 【捲取】注意！本單為直立式包裝。禁用STAGGER捲取送包裝！送RCL重處理例外。 (RMK00512) | 訂單:2504EFE040/001 CCPK 無 <生產備註> 事項 | 訂單:2504EFE040/001 CGQC <品檢備註> 事項如下 . 【板形】 FLATNESS 板形≦12 I-UNIT（≦0.7％） (RMK-E_CHIN) . 鍍層 AZ150 (含) 以上 , 鋅花等級 C~E 目標D，避免鋅花晶界明顯後續造成烤漆點狀未塗漆。 (RMK00565) | 訂單:2504EFE040/001 CCQC <品檢備註> 事項如下 . 【板形】 FLATNESS 板形≦12 I-UNIT（≦0.7％） (RMK-E_CHIN) . 【色差】1.1.此客戶對面漆(非B開頭之色碼)目視色差要求較高,請依限度樣本進行目視色差管制★--->發生過訴賠 (RMK00248) . 【色差】1.2.若針對特殊顏色需特別管理時，請品檢忽略1.1.的規定以特別規定為主 (RMK00248) . 【捲取】注意！本單為直立式包裝。禁用STAGGER捲取送包裝！送RCL重處理例外。 (RMK00512) . 【水痕】因TOP 為YCP 近似深黑色水痕可能嚴重，因此指定CC1生產注意W/Q 使用純水與水量控制 (RMK00588) | 訂單:2504EFE040/001 TOL 無 <生產備註> 事項 | 【板形】 FLATNESS 板形≦12 I-UNIT（≦0.7％）^^/CG1/CG2/CC1/CC2/CGQC/CCQC/^^ <<.E_CHIN 2025/03/21 11:52.>> | 訂單 2504EFE040/001 修改記錄如下: 20250320 17:06:30 (06023) 退火碼: >> H2, 用途碼: >> COG007, 背面標示: >> S000, 訂單背面顏色(五碼): >> BW73Z, 背面漆膜厚: >> NOM, 背面漆塗漆型式幾塗幾烤: >> 2, 鉻酸鹽: >> Z, 訂單厚度: >> 0.015, 訂單重: >> 80, 重量容許率(下限): >> 10, 重量容許率(上限): >> 10, 訂單寬度: >> 40.5, 鍍製方式: >> AC, 鋼捲內徑: >> 508, 鋼捲下限重: >> 2.5, 鋼捲上限重: >> 4.5, 壓花條件碼: >> -, 表面花紋: >> R, 綠色識別碼: >> -, 印刷輥號: >> -, 產品代碼: >> PPGL, 皮膜碼: >> -, 單位別: >> I, 油品種類: >> Z, 塗油量: >> Z, 包裝代碼: >> E0 , 保護膜碼: >> -, 客戶試片取樣型式: >> -, 調質碼: >> S, 套筒碼: >> P , 規格: >> A792SSGR80, 製造標準: >> ASTM, 表面處理劑種類: >> Z, 表面處理劑塗佈量: >> Z, 伸長率測試: >> N, 硬度測試碼: >> N, 抗拉強度測試: >> N, 降伏強度測試: >> N, 厚度變異: >> 0, 訂單正面顏色(五碼): >> SYT9P, 正面漆膜厚: >> 25, 正面漆塗漆型式幾塗幾烤: >> 2, 修邊碼: >> Y, 重量碼: >> AW, 鋼捲捲向: >> O, 鍍層碼: >> AZ50, | F:保證1/2 ASTM 厚度公差
PPGL | 2504EFE040/002 | 1. 提醒：住友"美加"區要求只能下"超耐候屋頂(保證年限)" (OFP00177)-{.不符.} | 1. 製造標準為MS、ASTM或銷新加坡之訂單，若無技術指定優先用料，請優先使用國內料，勿使用ANFEN (OFP00406)-{.不符.} 2. 提醒：客戶"WESTMAN STEEL"HR配 《HR寬度－訂單寬度=15～30》 (OFP00722)-{.不符.} 3. 提醒：客戶"WESTMAN STEEL"HR配 《HR寬度－訂單寬度=15～30》 (OFP00723)-{.不符.} | 1. 提醒：住友"美加"區要求只能下"超耐候屋頂(保證年限)" (OFP00177)-{.不符.} 2. 製造標準為MS、ASTM或銷新加坡之訂單，若無技術指定優先用料，請優先使用國內料，勿使用ANFEN (OFP00406)-{.不符.} 3. 【提醒】！本單為直立式包裝，嚴禁鍍鋅或烤漆後以STAGGER捲取 (OFP00451)-{.不符.} 4. ※超耐候一系列用途要確認是否有英制公差需求，有英制公差需求時選配碼用ON027※ (OFP00680)-{.不符.} 5. ●WESTMAN PPGL背漆轉印 『指定生產線別-- CR1 +CG1 或 CR2+CG2 生產』● (OFP00720)-{.不符.} 6. ●WESTMAN PPGL背漆轉印 『指定生產線別-- CR1 +CG1 或 CR2+CG2 生產』● (OFP00721)-{.不符.} 7. 提醒：客戶"WESTMAN STEEL"HR配 《HR寬度－訂單寬度=15～30》 (OFP00722)-{.不符.} 8. 提醒：客戶"WESTMAN STEEL"HR配 《HR寬度－訂單寬度=15～30》 (OFP00723)-{.不符.} 9. ☆☆☆提醒！WESTMAN PPGL背漆轉印 指定生產線別☆☆☆ (OFP00726)-{.不符.} 10. 此經銷商有簽訂1/2厚度公差保證(無厚度變異),請調整冷軋與鍍鋅厚度公差管制範圍. 保證 ASTM 厚度公差 (OFP00180)-{.不符.} | 訂單:2504EFE040/002 CPL <生產備註> 事項如下 . 除HGI/ HGL 訂單邊緣不噴油. 其餘皆側緣噴油 (RMK00285) . 【美加訂單生產注意事項-CPL】1.客戶美加地區訂單實施修邊刀最大使用顆數上限(20顆) (RMK00717) . 【美加訂單生產注意事項-CPL】2.排程備註:注意修邊品質與毛邊 (RMK00717) . 【美加訂單生產注意事項-CPL】3.去毛邊輥的管制：兩側壓力均設定1.0 kg/cm2 (RMK00717) | 訂單:2504EFE040/002 CR1 <生產備註> 事項如下 . 此經銷商保證平均厚度在1/2厚度公差內，厚度量測NG時，如單位長度符合範圍，請放行 (RMK00402) . 【美加訂單生產注意事項-CR】1.兩側各加開一個spot cooling增加冷卻效果。 (RMK00717) . 【美加訂單生產注意事項-CR】2.發生毛邊時，請降速生產減輕毛邊程度，暫留討論後再處置。 (RMK00717) | 訂單:2504EFE040/002 CR2 <生產備註> 事項如下 . 此經銷商保證平均厚度在1/2厚度公差內，厚度量測NG時，如單位長度符合範圍，請放行 (RMK00402) . 【美加訂單生產注意事項-CR】1.兩側各加開一個spot cooling增加冷卻效果。 (RMK00717) . 【美加訂單生產注意事項-CR】2.發生毛邊時，請降速生產減輕毛邊程度，暫留討論後再處置。 (RMK00717) | 訂單:2504EFE040/002 CG1 <生產備註> 事項如下 . 【板形】 FLATNESS 板形≦12 I-UNIT（≦0.7％） (RMK-E_CHIN) . 鍍鋅表面不可有鋅痕、壓痕、凹陷、及刮傷 、應變痕等。 (RMK00054) . 此經銷商保證平均厚度在1/2厚度公差內，厚度量測NG時，如單位長度符合範圍，請放行 (RMK00402) . 鍍層 AZ150 (含) 以上 , 鋅花等級 C~E 目標D，避免鋅花晶界明顯後續造成烤漆點狀未塗漆。 (RMK00565) . 【美加訂單生產注意事項-CG1】副操確認完回控制室後，於生產排程鋼號旁簽名紀錄，以利後續追查(該排程生產完，排程單將保留)。 (RMK00717) . 【美加訂單生產注意事項-CG1】中央段副操每顆銲道出Pot時觀察銲道同時，確認Beaver Tail與鋼板接觸之Guide Roll羊毛氈狀況，並適時添加潤滑油(避免乾掉)。 (RMK00717) | 訂單:2504EFE040/002 CG2 <生產備註> 事項如下 . 【板形】 FLATNESS 板形≦12 I-UNIT（≦0.7％） (RMK-E_CHIN) . 鍍鋅表面不可有鋅痕、壓痕、凹陷、及刮傷 、應變痕等。 (RMK00054) . 此經銷商保證平均厚度在1/2厚度公差內，厚度量測NG時，如單位長度符合範圍，請放行 (RMK00402) . 鍍層 AZ150 (含) 以上 , 鋅花等級 C~E 目標D，避免鋅花晶界明顯後續造成烤漆點狀未塗漆。 (RMK00565) . 【美加訂單生產注意事項-CG2】1.使用SUB-NOZZLE (RMK00717) | 訂單:2504EFE040/002 CC1 <生產備註> 事項如下 . 【板形】 FLATNESS 板形≦12 I-UNIT（≦0.7％） (RMK-E_CHIN) . 【色差】色差放行標準為DE<= 2.0，只管制當批無明顯目視色差，不管制批差異。 (RMK-E_CHIN) . 正面面漆(20U)及正面總膜厚(25U)要求管制90%以上之膜厚,未達標準降級. (RMK00054) . 若背面面漆(20U)及背面總膜厚(25U)時要求管制90%以上之膜厚,未達標準降級 (RMK00054) . 面漆=18U(90%)~請購基準22U(110%),標準板總膜厚=5+20U(100%面漆). (RMK00054) . 30CM*全寬*留1塊給LAB及1塊給塗料商, (RMK00054) . 【色差】1.1.此客戶對面漆(非B開頭之色碼)目視色差要求較高,請依限度樣本進行目視色差管制★--->發生過訴賠 (RMK00248) . 【色差】1.2.若針對特殊顏色需特別管理時，請品檢忽略1.1.的規定以特別規定為主 (RMK00248) . 此經銷商保證平均厚度在1/2厚度公差內，厚度量測NG時，如單位長度符合範圍，請放行 (RMK00402) . 【捲取】注意！本單為直立式包裝。禁用STAGGER捲取送包裝！送RCL重處理例外。 (RMK00512) . 【美加訂單生產注意事項-CCP】1.請烤漆入口依照正背面漆鋼捲投向規定進行鋼捲投入。 (RMK00717) . 【美加訂單生產注意事項-CCP】2.烤漆入口依照鋼捲投向規定進行鋼捲投入。(CR1/CG1 CR2/CG2-->正向入料。CR1/CG2 CR2/CG1-->反向入料) (RMK00717) . 【美加訂單生產注意事項-CCP】3.此訂單背面漆一律採Nature塗裝，塗裝黏度設定40秒以上 (RMK00717) | 訂單:2504EFE040/002 CC2 <生產備註> 事項如下 . 【板形】 FLATNESS 板形≦12 I-UNIT（≦0.7％） (RMK-E_CHIN) . 【色差】色差放行標準為DE<= 2.0，只管制當批無明顯目視色差，不管制批差異。 (RMK-E_CHIN) . 正面面漆(20U)及正面總膜厚(25U)要求管制90%以上之膜厚,未達標準降級. (RMK00054) . 若背面面漆(20U)及背面總膜厚(25U)時要求管制90%以上之膜厚,未達標準降級 (RMK00054) . 面漆=18U(90%)~請購基準22U(110%),標準板總膜厚=5+20U(100%面漆). (RMK00054) . 30CM*全寬*留1塊給LAB及1塊給塗料商, (RMK00054) . 【色差】1.1.此客戶對面漆(非B開頭之色碼)目視色差要求較高,請依限度樣本進行目視色差管制★--->發生過訴賠 (RMK00248) . 【色差】1.2.若針對特殊顏色需特別管理時，請品檢忽略1.1.的規定以特別規定為主 (RMK00248) . 此經銷商保證平均厚度在1/2厚度公差內，厚度量測NG時，如單位長度符合範圍，請放行 (RMK00402) . 【捲取】注意！本單為直立式包裝。禁用STAGGER捲取送包裝！送RCL重處理例外。 (RMK00512) . 【美加訂單生產注意事項-CCP】1.請烤漆入口依照正背面漆鋼捲投向規定進行鋼捲投入。 (RMK00717) . 【美加訂單生產注意事項-CCP】2.烤漆入口依照鋼捲投向規定進行鋼捲投入。(CR1/CG1 CR2/CG2-->正向入料。CR1/CG2 CR2/CG1-->反向入料) (RMK00717) . 【美加訂單生產注意事項-CCP】3.此訂單背面漆一律採Nature塗裝，塗裝黏度設定40秒以上 (RMK00717) | 訂單:2504EFE040/002 RCL <生產備註> 事項如下 . 【捲取】注意！本單為直立式包裝。禁用STAGGER捲取送包裝！送RCL重處理例外。 (RMK00512) | 訂單:2504EFE040/002 CCPK 無 <生產備註> 事項 | 訂單:2504EFE040/002 CGQC <品檢備註> 事項如下 . 【板形】 FLATNESS 板形≦12 I-UNIT（≦0.7％） (RMK-E_CHIN) . 鍍層 AZ150 (含) 以上 , 鋅花等級 C~E 目標D，避免鋅花晶界明顯後續造成烤漆點狀未塗漆。 (RMK00565) | 訂單:2504EFE040/002 CCQC <品檢備註> 事項如下 . 【板形】 FLATNESS 板形≦12 I-UNIT（≦0.7％） (RMK-E_CHIN) . 【色差】色差放行標準為DE<= 2.0，只管制當批無明顯目視色差，不管制批差異。 (RMK-E_CHIN) . 【色差】1.1.此客戶對面漆(非B開頭之色碼)目視色差要求較高,請依限度樣本進行目視色差管制★--->發生過訴賠 (RMK00248) . 【色差】1.2.若針對特殊顏色需特別管理時，請品檢忽略1.1.的規定以特別規定為主 (RMK00248) . 【捲取】注意！本單為直立式包裝。禁用STAGGER捲取送包裝！送RCL重處理例外。 (RMK00512) | 訂單:2504EFE040/002 TOL 無 <生產備註> 事項 | 【色差】色差放行標準為DE<= 2.0，只管制當批無明顯目視色差，不管制批差異。^^/CC1/CC2/CCQC/ <<.E_CHIN 2025/03/21 13:13.>> 【板形】 FLATNESS 板形≦12 I-UNIT（≦0.7％）^^/CG1/CG2/CC1/CC2/CGQC/CCQC/^^ <<.E_CHIN 2025/03/24 11:43.>> | 訂單 2504EFE040/002 修改記錄如下: 20250320 17:06:33 (06023) 退火碼: >> H2, 用途碼: >> COG003, 背面標示: >> S000, 訂單背面顏色(五碼): >> BW73Z, 背面漆膜厚: >> NOM, 背面漆塗漆型式幾塗幾烤: >> 2, 鉻酸鹽: >> Z, 訂單厚度: >> 0.015, 訂單重: >> 40, 重量容許率(下限): >> 10, 重量容許率(上限): >> 10, 訂單寬度: >> 40.5, 鍍製方式: >> AC, 鋼捲內徑: >> 508, 鋼捲下限重: >> 2.5, 鋼捲上限重: >> 4.5, 壓花條件碼: >> -, 表面花紋: >> R, 綠色識別碼: >> -, 印刷輥號: >> -, 產品代碼: >> PPGL, 皮膜碼: >> -, 單位別: >> I, 油品種類: >> Z, 塗油量: >> Z, 包裝代碼: >> E0 , 保護膜碼: >> -, 客戶試片取樣型式: >> -, 調質碼: >> S, 套筒碼: >> P , 規格: >> A792SSGR80, 製造標準: >> ASTM, 表面處理劑種類: >> Z, 表面處理劑塗佈量: >> Z, 伸長率測試: >> N, 硬度測試碼: >> N, 抗拉強度測試: >> N, 降伏強度測試: >> N, 厚度變異: >> 0, 訂單正面顏色(五碼): >> SGT7Q, 正面漆膜厚: >> 25, 正面漆塗漆型式幾塗幾烤: >> 2, 修邊碼: >> Y, 重量碼: >> AW, 鋼捲捲向: >> O, 鍍層碼: >> AZ50, 20250320 17:09:08 (06023) 用途碼: COG003 >> COG007, | F:保證1/2 ASTM 厚度公差
PPGL | 2504EFE041/001 | 1. 烤漆產品背面標示防呆檢查 ( 背面標示:C853 內容與訂單資料不符..... )(OFP00082)-{.不符.} | 1. 製造標準為MS、ASTM或銷新加坡之訂單，若無技術指定優先用料，請優先使用國內料，勿使用ANFEN (OFP00406)-{.不符.} | 1. 製造標準為MS、ASTM或銷新加坡之訂單，若無技術指定優先用料，請優先使用國內料，勿使用ANFEN (OFP00406)-{.不符.} 2. 【提醒】！本單為直立式包裝，嚴禁鍍鋅或烤漆後以STAGGER捲取 (OFP00451)-{.不符.} 3. 烤漆產品背面標示防呆檢查 ( 背面標示:C853 內容與訂單資料不符..... )(OFP00082)-{.不符.} 4. 此經銷商有簽訂1/2厚度公差保證(無厚度變異),請調整冷軋與鍍鋅厚度公差管制範圍. 保證 ASTM 厚度公差 (OFP00180)-{.不符.} | 訂單:2504EFE041/001 CPL <生產備註> 事項如下 . 除HGI/ HGL 訂單邊緣不噴油. 其餘皆側緣噴油 (RMK00285) | 訂單:2504EFE041/001 CR1 <生產備註> 事項如下 . 此經銷商保證平均厚度在1/2厚度公差內，厚度量測NG時，如單位長度符合範圍，請放行 (RMK00402) | 訂單:2504EFE041/001 CR2 <生產備註> 事項如下 . 此經銷商保證平均厚度在1/2厚度公差內，厚度量測NG時，如單位長度符合範圍，請放行 (RMK00402) | 訂單:2504EFE041/001 CG1 <生產備註> 事項如下 . 此經銷商保證平均厚度在1/2厚度公差內，厚度量測NG時，如單位長度符合範圍，請放行 (RMK00402) . 鍍層 AZ150 (含) 以上 , 鋅花等級 C~E 目標D，避免鋅花晶界明顯後續造成烤漆點狀未塗漆。 (RMK00565) | 訂單:2504EFE041/001 CG2 <生產備註> 事項如下 . 此經銷商保證平均厚度在1/2厚度公差內，厚度量測NG時，如單位長度符合範圍，請放行 (RMK00402) . 鍍層 AZ150 (含) 以上 , 鋅花等級 C~E 目標D，避免鋅花晶界明顯後續造成烤漆點狀未塗漆。 (RMK00565) | 訂單:2504EFE041/001 CC1 <生產備註> 事項如下 . 此經銷商保證平均厚度在1/2厚度公差內，厚度量測NG時，如單位長度符合範圍，請放行 (RMK00402) . 【捲取】注意！本單為直立式包裝。禁用STAGGER捲取送包裝！送RCL重處理例外。 (RMK00512) | 訂單:2504EFE041/001 CC2 <生產備註> 事項如下 . 此經銷商保證平均厚度在1/2厚度公差內，厚度量測NG時，如單位長度符合範圍，請放行 (RMK00402) . 【捲取】注意！本單為直立式包裝。禁用STAGGER捲取送包裝！送RCL重處理例外。 (RMK00512) | 訂單:2504EFE041/001 RCL <生產備註> 事項如下 . 【捲取】注意！本單為直立式包裝。禁用STAGGER捲取送包裝！送RCL重處理例外。 (RMK00512) | 訂單:2504EFE041/001 CCPK 無 <生產備註> 事項 | 訂單:2504EFE041/001 CGQC <品檢備註> 事項如下 . 鍍層 AZ150 (含) 以上 , 鋅花等級 C~E 目標D，避免鋅花晶界明顯後續造成烤漆點狀未塗漆。 (RMK00565) | 訂單:2504EFE041/001 CCQC <品檢備註> 事項如下 . 【捲取】注意！本單為直立式包裝。禁用STAGGER捲取送包裝！送RCL重處理例外。 (RMK00512) | 訂單:2504EFE041/001 TOL 無 <生產備註> 事項 |  | 訂單 2504EFE041/001 修改記錄如下: 20250328 11:52:53 (06023) 退火碼: >> H2, 用途碼: >> COA001, 背面標示: >> C853, 訂單背面顏色(五碼): >> BY316, 背面漆膜厚: >> NOM, 背面漆塗漆型式幾塗幾烤: >> 1, 鉻酸鹽: >> Z, 訂單厚度: >> 0.47, 訂單重: >> 35, 重量容許率(下限): >> 10, 重量容許率(上限): >> 10, 訂單寬度: >> 940, 鍍製方式: >> AC, 鋼捲內徑: >> 508, 鋼捲下限重: >> 3, 鋼捲上限重: >> 4.5, 壓花條件碼: >> -, 表面花紋: >> R, GL鋅花要求下限: >> -, GL鋅花要求上限: >> -, 綠色識別碼: >> -, 印刷輥號: >> -, 產品代碼: >> PPGL, 皮膜碼: >> -, 單位別: >> M, 油品種類: >> Z, 塗油量: >> Z, 包裝代碼: >> E0 , 保護膜碼: >> -, 客戶試片取樣型式: >> -, 調質碼: >> S, 套筒碼: >> N , 規格: >> A792MSSGR550, 製造標準: >> ASTM, 表面處理劑種類: >> Z, 表面處理劑塗佈量: >> Z, 伸長率測試: >> N, 硬度測試碼: >> N, 抗拉強度測試: >> N, 降伏強度測試: >> N, 厚度變異: >> 0, 訂單正面顏色(五碼): >> 2G280, 正面漆膜厚: >> 25, 正面漆塗漆型式幾塗幾烤: >> 2, 修邊碼: >> Y, 重量碼: >> AW, 鋼捲捲向: >> O, 鍍層碼: >> AZM150, | F:保證1/2 ASTM 厚度公差
PPGL | 2504EFE041/002 | 1. 烤漆產品背面標示防呆檢查 ( 背面標示:C853 內容與訂單資料不符..... )(OFP00082)-{.不符.} | 1. 製造標準為MS、ASTM或銷新加坡之訂單，若無技術指定優先用料，請優先使用國內料，勿使用ANFEN (OFP00406)-{.不符.} | 1. 製造標準為MS、ASTM或銷新加坡之訂單，若無技術指定優先用料，請優先使用國內料，勿使用ANFEN (OFP00406)-{.不符.} 2. 【提醒】！本單為直立式包裝，嚴禁鍍鋅或烤漆後以STAGGER捲取 (OFP00451)-{.不符.} 3. 烤漆產品背面標示防呆檢查 ( 背面標示:C853 內容與訂單資料不符..... )(OFP00082)-{.不符.} 4. 此經銷商有簽訂1/2厚度公差保證(無厚度變異),請調整冷軋與鍍鋅厚度公差管制範圍. 保證 ASTM 厚度公差 (OFP00180)-{.不符.} | 訂單:2504EFE041/002 CPL <生產備註> 事項如下 . 除HGI/ HGL 訂單邊緣不噴油. 其餘皆側緣噴油 (RMK00285) | 訂單:2504EFE041/002 CR1 <生產備註> 事項如下 . 此經銷商保證平均厚度在1/2厚度公差內，厚度量測NG時，如單位長度符合範圍，請放行 (RMK00402) | 訂單:2504EFE041/002 CR2 <生產備註> 事項如下 . 此經銷商保證平均厚度在1/2厚度公差內，厚度量測NG時，如單位長度符合範圍，請放行 (RMK00402) | 訂單:2504EFE041/002 CG1 <生產備註> 事項如下 . 此經銷商保證平均厚度在1/2厚度公差內，厚度量測NG時，如單位長度符合範圍，請放行 (RMK00402) . 鍍層 AZ150 (含) 以上 , 鋅花等級 C~E 目標D，避免鋅花晶界明顯後續造成烤漆點狀未塗漆。 (RMK00565) | 訂單:2504EFE041/002 CG2 <生產備註> 事項如下 . 此經銷商保證平均厚度在1/2厚度公差內，厚度量測NG時，如單位長度符合範圍，請放行 (RMK00402) . 鍍層 AZ150 (含) 以上 , 鋅花等級 C~E 目標D，避免鋅花晶界明顯後續造成烤漆點狀未塗漆。 (RMK00565) | 訂單:2504EFE041/002 CC1 <生產備註> 事項如下 . 此經銷商保證平均厚度在1/2厚度公差內，厚度量測NG時，如單位長度符合範圍，請放行 (RMK00402) . 【捲取】注意！本單為直立式包裝。禁用STAGGER捲取送包裝！送RCL重處理例外。 (RMK00512) | 訂單:2504EFE041/002 CC2 <生產備註> 事項如下 . 此經銷商保證平均厚度在1/2厚度公差內，厚度量測NG時，如單位長度符合範圍，請放行 (RMK00402) . 【捲取】注意！本單為直立式包裝。禁用STAGGER捲取送包裝！送RCL重處理例外。 (RMK00512) | 訂單:2504EFE041/002 RCL <生產備註> 事項如下 . 【捲取】注意！本單為直立式包裝。禁用STAGGER捲取送包裝！送RCL重處理例外。 (RMK00512) | 訂單:2504EFE041/002 CCPK 無 <生產備註> 事項 | 訂單:2504EFE041/002 CGQC <品檢備註> 事項如下 . 鍍層 AZ150 (含) 以上 , 鋅花等級 C~E 目標D，避免鋅花晶界明顯後續造成烤漆點狀未塗漆。 (RMK00565) | 訂單:2504EFE041/002 CCQC <品檢備註> 事項如下 . 【捲取】注意！本單為直立式包裝。禁用STAGGER捲取送包裝！送RCL重處理例外。 (RMK00512) | 訂單:2504EFE041/002 TOL 無 <生產備註> 事項 |  | 訂單 2504EFE041/002 修改記錄如下: 20250328 11:52:58 (06023) 退火碼: >> H2, 用途碼: >> COA001, 背面標示: >> C853, 訂單背面顏色(五碼): >> BY316, 背面漆膜厚: >> NOM, 背面漆塗漆型式幾塗幾烤: >> 1, 鉻酸鹽: >> Z, 訂單厚度: >> 0.47, 訂單重: >> 35, 重量容許率(下限): >> 10, 重量容許率(上限): >> 10, 訂單寬度: >> 940, 鍍製方式: >> AC, 鋼捲內徑: >> 508, 鋼捲下限重: >> 3, 鋼捲上限重: >> 4.5, 壓花條件碼: >> -, 表面花紋: >> R, GL鋅花要求下限: >> -, GL鋅花要求上限: >> -, 綠色識別碼: >> -, 印刷輥號: >> -, 產品代碼: >> PPGL, 皮膜碼: >> -, 單位別: >> M, 油品種類: >> Z, 塗油量: >> Z, 包裝代碼: >> E0 , 保護膜碼: >> -, 客戶試片取樣型式: >> -, 調質碼: >> S, 套筒碼: >> N , 規格: >> A792MSSGR550, 製造標準: >> ASTM, 表面處理劑種類: >> Z, 表面處理劑塗佈量: >> Z, 伸長率測試: >> N, 硬度測試碼: >> N, 抗拉強度測試: >> N, 降伏強度測試: >> N, 厚度變異: >> 0, 訂單正面顏色(五碼): >> 1G730, 正面漆膜厚: >> 25, 正面漆塗漆型式幾塗幾烤: >> 2, 修邊碼: >> Y, 重量碼: >> AW, 鋼捲捲向: >> O, 鍍層碼: >> AZM150, | F:保證1/2 ASTM 厚度公差
PPGL | 2504EFE041/003 | 1. 烤漆產品背面標示防呆檢查 ( 背面標示:C853 內容與訂單資料不符..... )(OFP00082)-{.不符.} | 1. 製造標準為MS、ASTM或銷新加坡之訂單，若無技術指定優先用料，請優先使用國內料，勿使用ANFEN (OFP00406)-{.不符.} | 1. 製造標準為MS、ASTM或銷新加坡之訂單，若無技術指定優先用料，請優先使用國內料，勿使用ANFEN (OFP00406)-{.不符.} 2. 【提醒】！本單為直立式包裝，嚴禁鍍鋅或烤漆後以STAGGER捲取 (OFP00451)-{.不符.} 3. 烤漆產品背面標示防呆檢查 ( 背面標示:C853 內容與訂單資料不符..... )(OFP00082)-{.不符.} 4. 此經銷商有簽訂1/2厚度公差保證(無厚度變異),請調整冷軋與鍍鋅厚度公差管制範圍. 保證 ASTM 厚度公差 (OFP00180)-{.不符.} | 訂單:2504EFE041/003 CPL <生產備註> 事項如下 . 除HGI/ HGL 訂單邊緣不噴油. 其餘皆側緣噴油 (RMK00285) | 訂單:2504EFE041/003 CR1 <生產備註> 事項如下 . 此經銷商保證平均厚度在1/2厚度公差內，厚度量測NG時，如單位長度符合範圍，請放行 (RMK00402) | 訂單:2504EFE041/003 CR2 <生產備註> 事項如下 . 此經銷商保證平均厚度在1/2厚度公差內，厚度量測NG時，如單位長度符合範圍，請放行 (RMK00402) | 訂單:2504EFE041/003 CG1 <生產備註> 事項如下 . 此經銷商保證平均厚度在1/2厚度公差內，厚度量測NG時，如單位長度符合範圍，請放行 (RMK00402) . 鍍層 AZ150 (含) 以上 , 鋅花等級 C~E 目標D，避免鋅花晶界明顯後續造成烤漆點狀未塗漆。 (RMK00565) | 訂單:2504EFE041/003 CG2 <生產備註> 事項如下 . 此經銷商保證平均厚度在1/2厚度公差內，厚度量測NG時，如單位長度符合範圍，請放行 (RMK00402) . 鍍層 AZ150 (含) 以上 , 鋅花等級 C~E 目標D，避免鋅花晶界明顯後續造成烤漆點狀未塗漆。 (RMK00565) | 訂單:2504EFE041/003 CC1 <生產備註> 事項如下 . 此經銷商保證平均厚度在1/2厚度公差內，厚度量測NG時，如單位長度符合範圍，請放行 (RMK00402) . 【捲取】注意！本單為直立式包裝。禁用STAGGER捲取送包裝！送RCL重處理例外。 (RMK00512) | 訂單:2504EFE041/003 CC2 <生產備註> 事項如下 . 此經銷商保證平均厚度在1/2厚度公差內，厚度量測NG時，如單位長度符合範圍，請放行 (RMK00402) . 【捲取】注意！本單為直立式包裝。禁用STAGGER捲取送包裝！送RCL重處理例外。 (RMK00512) | 訂單:2504EFE041/003 RCL <生產備註> 事項如下 . 【捲取】注意！本單為直立式包裝。禁用STAGGER捲取送包裝！送RCL重處理例外。 (RMK00512) | 訂單:2504EFE041/003 CCPK 無 <生產備註> 事項 | 訂單:2504EFE041/003 CGQC <品檢備註> 事項如下 . 鍍層 AZ150 (含) 以上 , 鋅花等級 C~E 目標D，避免鋅花晶界明顯後續造成烤漆點狀未塗漆。 (RMK00565) | 訂單:2504EFE041/003 CCQC <品檢備註> 事項如下 . 【捲取】注意！本單為直立式包裝。禁用STAGGER捲取送包裝！送RCL重處理例外。 (RMK00512) | 訂單:2504EFE041/003 TOL 無 <生產備註> 事項 |  | 訂單 2504EFE041/003 修改記錄如下: 20250328 11:53:03 (06023) 退火碼: >> H2, 用途碼: >> COA001, 背面標示: >> C853, 訂單背面顏色(五碼): >> BY316, 背面漆膜厚: >> NOM, 背面漆塗漆型式幾塗幾烤: >> 1, 鉻酸鹽: >> Z, 訂單厚度: >> 0.47, 訂單重: >> 35, 重量容許率(下限): >> 10, 重量容許率(上限): >> 10, 訂單寬度: >> 940, 鍍製方式: >> AC, 鋼捲內徑: >> 508, 鋼捲下限重: >> 3, 鋼捲上限重: >> 4.5, 壓花條件碼: >> -, 表面花紋: >> R, GL鋅花要求下限: >> -, GL鋅花要求上限: >> -, 綠色識別碼: >> -, 印刷輥號: >> -, 產品代碼: >> PPGL, 皮膜碼: >> -, 單位別: >> M, 油品種類: >> Z, 塗油量: >> Z, 包裝代碼: >> E0 , 保護膜碼: >> -, 客戶試片取樣型式: >> -, 調質碼: >> S, 套筒碼: >> N , 規格: >> A792MSSGR550, 製造標準: >> ASTM, 表面處理劑種類: >> Z, 表面處理劑塗佈量: >> Z, 伸長率測試: >> N, 硬度測試碼: >> N, 抗拉強度測試: >> N, 降伏強度測試: >> N, 厚度變異: >> 0, 訂單正面顏色(五碼): >> 2R200, 正面漆膜厚: >> 25, 正面漆塗漆型式幾塗幾烤: >> 2, 修邊碼: >> Y, 重量碼: >> AW, 鋼捲捲向: >> O, 鍍層碼: >> AZM150, | F:保證1/2 ASTM 厚度公差
PPGL | 2504EFE042/001 |  | 1. ALT客戶 FORMA STEEL FH GL 板需要使用SAE1002M (OFP00239)-{.不符.} 2. FORMA STEEL 彎曲加工龜列，確認投料與 盡量不能有 CRACKING 現象 (不保證)...#83 (OFP00257)-{.不符.} 3. 製造標準為MS、ASTM或銷新加坡之訂單，若無技術指定優先用料，請優先使用國內料，勿使用ANFEN (OFP00406)-{.不符.} | 1. ALT客戶 FORMA STEEL FH GL 板需要使用SAE1002M (OFP00239)-{.不符.} 2. FORMA STEEL 彎曲加工龜列，確認投料與 盡量不能有 CRACKING 現象 (不保證)...#83 (OFP00257)-{.不符.} 3. 製造標準為MS、ASTM或銷新加坡之訂單，若無技術指定優先用料，請優先使用國內料，勿使用ANFEN (OFP00406)-{.不符.} 4. 【提醒】！本單為直立式包裝，嚴禁鍍鋅或烤漆後以STAGGER捲取 (OFP00451)-{.不符.} 5. 對於"TS AND YS AIMING 100KSI MAX, 不保證"。參...2109EFE055/001 幹古說明 (OFP00564)-{.不符.} 6. ※超耐候一系列用途要確認是否有英制公差需求，有英制公差需求時選配碼用ON027※ (OFP00680)-{.不符.} 7. 此經銷商有簽訂1/2厚度公差保證(無厚度變異),請調整冷軋與鍍鋅厚度公差管制範圍. 保證 ASTM 厚度公差 (OFP00180)-{.不符.} | 訂單:2504EFE042/001 CPL <生產備註> 事項如下 . 除HGI/ HGL 訂單邊緣不噴油. 其餘皆側緣噴油 (RMK00285) . 【美加訂單生產注意事項-CPL】1.客戶美加地區訂單實施修邊刀最大使用顆數上限(20顆) (RMK00717) . 【美加訂單生產注意事項-CPL】2.排程備註:注意修邊品質與毛邊 (RMK00717) . 【美加訂單生產注意事項-CPL】3.去毛邊輥的管制：兩側壓力均設定1.0 kg/cm2 (RMK00717) | 訂單:2504EFE042/001 CR1 <生產備註> 事項如下 . 此經銷商保證平均厚度在1/2厚度公差內，厚度量測NG時，如單位長度符合範圍，請放行 (RMK00402) . 此客戶有保證 全板形 急峻度 ≦ 0.7% ( ≦ 12 I-UNIT ) (RMK00583) . 【美加訂單生產注意事項-CR】1.兩側各加開一個spot cooling增加冷卻效果。 (RMK00717) . 【美加訂單生產注意事項-CR】2.發生毛邊時，請降速生產減輕毛邊程度，暫留討論後再處置。 (RMK00717) | 訂單:2504EFE042/001 CR2 <生產備註> 事項如下 . 此經銷商保證平均厚度在1/2厚度公差內，厚度量測NG時，如單位長度符合範圍，請放行 (RMK00402) . 此客戶有保證 全板形 急峻度 ≦ 0.7% ( ≦ 12 I-UNIT ) (RMK00583) . 【美加訂單生產注意事項-CR】1.兩側各加開一個spot cooling增加冷卻效果。 (RMK00717) . 【美加訂單生產注意事項-CR】2.發生毛邊時，請降速生產減輕毛邊程度，暫留討論後再處置。 (RMK00717) | 訂單:2504EFE042/001 CG1 <生產備註> 事項如下 . 鍍鋅表面不可有鋅痕、壓痕、凹陷、及刮傷 、應變痕等。 (RMK00054) . 此經銷商保證平均厚度在1/2厚度公差內，厚度量測NG時，如單位長度符合範圍，請放行 (RMK00402) . 鍍層 AZ150 (含) 以上 , 鋅花等級 C~E 目標D，避免鋅花晶界明顯後續造成烤漆點狀未塗漆。 (RMK00565) . 此客戶有保證 全板形 急峻度 ≦ 0.7% ( ≦ 12 I-UNIT ) (RMK00583) . 【美加訂單生產注意事項-CG1】副操確認完回控制室後，於生產排程鋼號旁簽名紀錄，以利後續追查(該排程生產完，排程單將保留)。 (RMK00717) . 【美加訂單生產注意事項-CG1】中央段副操每顆銲道出Pot時觀察銲道同時，確認Beaver Tail與鋼板接觸之Guide Roll羊毛氈狀況，並適時添加潤滑油(避免乾掉)。 (RMK00717) | 訂單:2504EFE042/001 CG2 <生產備註> 事項如下 . 鍍鋅表面不可有鋅痕、壓痕、凹陷、及刮傷 、應變痕等。 (RMK00054) . 此經銷商保證平均厚度在1/2厚度公差內，厚度量測NG時，如單位長度符合範圍，請放行 (RMK00402) . 鍍層 AZ150 (含) 以上 , 鋅花等級 C~E 目標D，避免鋅花晶界明顯後續造成烤漆點狀未塗漆。 (RMK00565) . 此客戶有保證 全板形 急峻度 ≦ 0.7% ( ≦ 12 I-UNIT ) (RMK00583) . 【美加訂單生產注意事項-CG2】1.使用SUB-NOZZLE (RMK00717) | 訂單:2504EFE042/001 CC1 <生產備註> 事項如下 . 【色差】※END USER:FORMA STEEL LTD※.膜厚變動b值較大,和客戶協議色差放行改為E<=1.5只管當批目視,不管批差異 (RMK-YL_KUNG) . 正面面漆(20U)及正面總膜厚(25U)要求管制90%以上之膜厚,未達標準降級. (RMK00054) . 若背面面漆(20U)及背面總膜厚(25U)時要求管制90%以上之膜厚,未達標準降級 (RMK00054) . 面漆=18U(90%)~請購基準22U(110%),標準板總膜厚=5+20U(100%面漆). (RMK00054) . 30CM*全寬*留1塊給LAB及1塊給塗料商, (RMK00054) . 【色差】1.1.此客戶對面漆(非B開頭之色碼)目視色差要求較高,請依限度樣本進行目視色差管制★--->發生過訴賠 (RMK00248) . 【色差】1.2.若針對特殊顏色需特別管理時，請品檢忽略1.1.的規定以特別規定為主 (RMK00248) . 此經銷商保證平均厚度在1/2厚度公差內，厚度量測NG時，如單位長度符合範圍，請放行 (RMK00402) . 【捲取】注意！本單為直立式包裝。禁用STAGGER捲取送包裝！送RCL重處理例外。 (RMK00512) . 【抽氣量】白色系在CC1生產時,FINISH抽氣量請設定250,如生產中發生色差b值異常升高,請股長再加大抽氣量因應 (RMK00560) . 此客戶有保證 全板形 急峻度 ≦ 0.7% ( ≦ 12 I-UNIT ) (RMK00583) . 【美加訂單生產注意事項-CCP】1.請烤漆入口依照正背面漆鋼捲投向規定進行鋼捲投入。 (RMK00717) . 【美加訂單生產注意事項-CCP】2.烤漆入口依照鋼捲投向規定進行鋼捲投入。(CR1/CG1 CR2/CG2-->正向入料。CR1/CG2 CR2/CG1-->反向入料) (RMK00717) . 【美加訂單生產注意事項-CCP】3.此訂單背面漆一律採Nature塗裝，塗裝黏度設定40秒以上 (RMK00717) | 訂單:2504EFE042/001 CC2 <生產備註> 事項如下 . 【色差】※END USER:FORMA STEEL LTD※.膜厚變動b值較大,和客戶協議色差放行改為E<=1.5只管當批目視,不管批差異 (RMK-YL_KUNG) . 正面面漆(20U)及正面總膜厚(25U)要求管制90%以上之膜厚,未達標準降級. (RMK00054) . 若背面面漆(20U)及背面總膜厚(25U)時要求管制90%以上之膜厚,未達標準降級 (RMK00054) . 面漆=18U(90%)~請購基準22U(110%),標準板總膜厚=5+20U(100%面漆). (RMK00054) . 30CM*全寬*留1塊給LAB及1塊給塗料商, (RMK00054) . 【色差】1.1.此客戶對面漆(非B開頭之色碼)目視色差要求較高,請依限度樣本進行目視色差管制★--->發生過訴賠 (RMK00248) . 【色差】1.2.若針對特殊顏色需特別管理時，請品檢忽略1.1.的規定以特別規定為主 (RMK00248) . 此經銷商保證平均厚度在1/2厚度公差內，厚度量測NG時，如單位長度符合範圍，請放行 (RMK00402) . 【捲取】注意！本單為直立式包裝。禁用STAGGER捲取送包裝！送RCL重處理例外。 (RMK00512) . 【抽氣量】白色系在CC1生產時,FINISH抽氣量請設定250,如生產中發生色差b值異常升高,請股長再加大抽氣量因應 (RMK00560) . 此客戶有保證 全板形 急峻度 ≦ 0.7% ( ≦ 12 I-UNIT ) (RMK00583) . 【美加訂單生產注意事項-CCP】1.請烤漆入口依照正背面漆鋼捲投向規定進行鋼捲投入。 (RMK00717) . 【美加訂單生產注意事項-CCP】2.烤漆入口依照鋼捲投向規定進行鋼捲投入。(CR1/CG1 CR2/CG2-->正向入料。CR1/CG2 CR2/CG1-->反向入料) (RMK00717) . 【美加訂單生產注意事項-CCP】3.此訂單背面漆一律採Nature塗裝，塗裝黏度設定40秒以上 (RMK00717) | 訂單:2504EFE042/001 RCL <生產備註> 事項如下 . 【捲取】注意！本單為直立式包裝。禁用STAGGER捲取送包裝！送RCL重處理例外。 (RMK00512) | 訂單:2504EFE042/001 CCPK 無 <生產備註> 事項 | 訂單:2504EFE042/001 CGQC <品檢備註> 事項如下 . 鍍層 AZ150 (含) 以上 , 鋅花等級 C~E 目標D，避免鋅花晶界明顯後續造成烤漆點狀未塗漆。 (RMK00565) | 訂單:2504EFE042/001 CCQC <品檢備註> 事項如下 . 【色差】※END USER:FORMA STEEL LTD※.膜厚變動b值較大,和客戶協議色差放行改為E<=1.5只管當批目視,不管批差異 (RMK-YL_KUNG) . 【色差】1.1.此客戶對面漆(非B開頭之色碼)目視色差要求較高,請依限度樣本進行目視色差管制★--->發生過訴賠 (RMK00248) . 【色差】1.2.若針對特殊顏色需特別管理時，請品檢忽略1.1.的規定以特別規定為主 (RMK00248) . 【捲取】注意！本單為直立式包裝。禁用STAGGER捲取送包裝！送RCL重處理例外。 (RMK00512) | 訂單:2504EFE042/001 TOL 無 <生產備註> 事項 | 【色差】※END USER:FORMA STEEL LTD※.膜厚變動b值較大,和客戶協議色差放行改為E<=1.5只管當批目視,不管批差異^^/CC1/CC2/CCQC/ <<.YL_KUNG 2025/04/11 10:30.>> | 訂單 2504EFE042/001 修改記錄如下: 20250409 18:05:11 (06023) 退火碼: >> H2, 用途碼: >> COG003, 背面標示: >> S000, 訂單背面顏色(五碼): >> BY15Z, 背面漆膜厚: >> NOM, 背面漆塗漆型式幾塗幾烤: >> 2, 鉻酸鹽: >> Z, 訂單厚度: >> 0.015, 訂單重: >> 40, 重量容許率(下限): >> 10, 重量容許率(上限): >> 10, 訂單寬度: >> 40.875, 鍍製方式: >> AC, 鋼捲內徑: >> 508, 鋼捲下限重: >> 3, 鋼捲上限重: >> 4.5, 壓花條件碼: >> -, 表面花紋: >> R, 綠色識別碼: >> -, 印刷輥號: >> -, 產品代碼: >> PPGL, 皮膜碼: >> -, 單位別: >> I, 油品種類: >> Z, 塗油量: >> Z, 包裝代碼: >> E0 , 保護膜碼: >> -, 客戶試片取樣型式: >> -, 調質碼: >> S, 套筒碼: >> P , 規格: >> A792SSGR80, 製造標準: >> ASTM, 表面處理劑種類: >> Z, 表面處理劑塗佈量: >> Z, 伸長率測試: >> N, 硬度測試碼: >> N, 抗拉強度測試: >> N, 降伏強度測試: >> N, 訂單正面顏色(五碼): >> SWG2V, 正面漆膜厚: >> 25, 正面漆塗漆型式幾塗幾烤: >> 2, 修邊碼: >> Y, 重量碼: >> AW, 鋼捲捲向: >> O, 鍍層碼: >> AZ50, | F:保證1/2 ASTM 厚度公差
PPGL | 2504EFE043/001 |  | 1. ALT客戶 FORMA STEEL FH GL 板需要使用SAE1002M (OFP00239)-{.不符.} 2. FORMA STEEL 彎曲加工龜列，確認投料與 盡量不能有 CRACKING 現象 (不保證)...#83 (OFP00257)-{.不符.} 3. 製造標準為MS、ASTM或銷新加坡之訂單，若無技術指定優先用料，請優先使用國內料，勿使用ANFEN (OFP00406)-{.不符.} | 1. ALT客戶 FORMA STEEL FH GL 板需要使用SAE1002M (OFP00239)-{.不符.} 2. FORMA STEEL 彎曲加工龜列，確認投料與 盡量不能有 CRACKING 現象 (不保證)...#83 (OFP00257)-{.不符.} 3. 製造標準為MS、ASTM或銷新加坡之訂單，若無技術指定優先用料，請優先使用國內料，勿使用ANFEN (OFP00406)-{.不符.} 4. 【提醒】！本單為直立式包裝，嚴禁鍍鋅或烤漆後以STAGGER捲取 (OFP00451)-{.不符.} 5. 對於"TS AND YS AIMING 100KSI MAX, 不保證"。參...2109EFE055/001 幹古說明 (OFP00564)-{.不符.} 6. ※超耐候一系列用途要確認是否有英制公差需求，有英制公差需求時選配碼用ON027※ (OFP00680)-{.不符.} 7. 此經銷商有簽訂1/2厚度公差保證(無厚度變異),請調整冷軋與鍍鋅厚度公差管制範圍. 保證 ASTM 厚度公差 (OFP00180)-{.不符.} | 訂單:2504EFE043/001 CPL <生產備註> 事項如下 . 除HGI/ HGL 訂單邊緣不噴油. 其餘皆側緣噴油 (RMK00285) . 【美加訂單生產注意事項-CPL】1.客戶美加地區訂單實施修邊刀最大使用顆數上限(20顆) (RMK00717) . 【美加訂單生產注意事項-CPL】2.排程備註:注意修邊品質與毛邊 (RMK00717) . 【美加訂單生產注意事項-CPL】3.去毛邊輥的管制：兩側壓力均設定1.0 kg/cm2 (RMK00717) | 訂單:2504EFE043/001 CR1 <生產備註> 事項如下 . 此經銷商保證平均厚度在1/2厚度公差內，厚度量測NG時，如單位長度符合範圍，請放行 (RMK00402) . 此客戶有保證 全板形 急峻度 ≦ 0.7% ( ≦ 12 I-UNIT ) (RMK00583) . 【美加訂單生產注意事項-CR】1.兩側各加開一個spot cooling增加冷卻效果。 (RMK00717) . 【美加訂單生產注意事項-CR】2.發生毛邊時，請降速生產減輕毛邊程度，暫留討論後再處置。 (RMK00717) | 訂單:2504EFE043/001 CR2 <生產備註> 事項如下 . 此經銷商保證平均厚度在1/2厚度公差內，厚度量測NG時，如單位長度符合範圍，請放行 (RMK00402) . 此客戶有保證 全板形 急峻度 ≦ 0.7% ( ≦ 12 I-UNIT ) (RMK00583) . 【美加訂單生產注意事項-CR】1.兩側各加開一個spot cooling增加冷卻效果。 (RMK00717) . 【美加訂單生產注意事項-CR】2.發生毛邊時，請降速生產減輕毛邊程度，暫留討論後再處置。 (RMK00717) | 訂單:2504EFE043/001 CG1 <生產備註> 事項如下 . 鍍鋅表面不可有鋅痕、壓痕、凹陷、及刮傷 、應變痕等。 (RMK00054) . 此經銷商保證平均厚度在1/2厚度公差內，厚度量測NG時，如單位長度符合範圍，請放行 (RMK00402) . 鍍層 AZ150 (含) 以上 , 鋅花等級 C~E 目標D，避免鋅花晶界明顯後續造成烤漆點狀未塗漆。 (RMK00565) . 此客戶有保證 全板形 急峻度 ≦ 0.7% ( ≦ 12 I-UNIT ) (RMK00583) . 【美加訂單生產注意事項-CG1】副操確認完回控制室後，於生產排程鋼號旁簽名紀錄，以利後續追查(該排程生產完，排程單將保留)。 (RMK00717) . 【美加訂單生產注意事項-CG1】中央段副操每顆銲道出Pot時觀察銲道同時，確認Beaver Tail與鋼板接觸之Guide Roll羊毛氈狀況，並適時添加潤滑油(避免乾掉)。 (RMK00717) | 訂單:2504EFE043/001 CG2 <生產備註> 事項如下 . 鍍鋅表面不可有鋅痕、壓痕、凹陷、及刮傷 、應變痕等。 (RMK00054) . 此經銷商保證平均厚度在1/2厚度公差內，厚度量測NG時，如單位長度符合範圍，請放行 (RMK00402) . 鍍層 AZ150 (含) 以上 , 鋅花等級 C~E 目標D，避免鋅花晶界明顯後續造成烤漆點狀未塗漆。 (RMK00565) . 此客戶有保證 全板形 急峻度 ≦ 0.7% ( ≦ 12 I-UNIT ) (RMK00583) . 【美加訂單生產注意事項-CG2】1.使用SUB-NOZZLE (RMK00717) | 訂單:2504EFE043/001 CC1 <生產備註> 事項如下 . 正面面漆(20U)及正面總膜厚(25U)要求管制90%以上之膜厚,未達標準降級. (RMK00054) . 若背面面漆(20U)及背面總膜厚(25U)時要求管制90%以上之膜厚,未達標準降級 (RMK00054) . 面漆=18U(90%)~請購基準22U(110%),標準板總膜厚=5+20U(100%面漆). (RMK00054) . 30CM*全寬*留1塊給LAB及1塊給塗料商, (RMK00054) . 【色差】1.1.此客戶對面漆(非B開頭之色碼)目視色差要求較高,請依限度樣本進行目視色差管制★--->發生過訴賠 (RMK00248) . 【色差】1.2.若針對特殊顏色需特別管理時，請品檢忽略1.1.的規定以特別規定為主 (RMK00248) . 此經銷商保證平均厚度在1/2厚度公差內，厚度量測NG時，如單位長度符合範圍，請放行 (RMK00402) . 【捲取】注意！本單為直立式包裝。禁用STAGGER捲取送包裝！送RCL重處理例外。 (RMK00512) . 此客戶有保證 全板形 急峻度 ≦ 0.7% ( ≦ 12 I-UNIT ) (RMK00583) . 【美加訂單生產注意事項-CCP】1.請烤漆入口依照正背面漆鋼捲投向規定進行鋼捲投入。 (RMK00717) . 【美加訂單生產注意事項-CCP】2.烤漆入口依照鋼捲投向規定進行鋼捲投入。(CR1/CG1 CR2/CG2-->正向入料。CR1/CG2 CR2/CG1-->反向入料) (RMK00717) . 【美加訂單生產注意事項-CCP】3.此訂單背面漆一律採Nature塗裝，塗裝黏度設定40秒以上 (RMK00717) | 訂單:2504EFE043/001 CC2 <生產備註> 事項如下 . 正面面漆(20U)及正面總膜厚(25U)要求管制90%以上之膜厚,未達標準降級. (RMK00054) . 若背面面漆(20U)及背面總膜厚(25U)時要求管制90%以上之膜厚,未達標準降級 (RMK00054) . 面漆=18U(90%)~請購基準22U(110%),標準板總膜厚=5+20U(100%面漆). (RMK00054) . 30CM*全寬*留1塊給LAB及1塊給塗料商, (RMK00054) . 【色差】1.1.此客戶對面漆(非B開頭之色碼)目視色差要求較高,請依限度樣本進行目視色差管制★--->發生過訴賠 (RMK00248) . 【色差】1.2.若針對特殊顏色需特別管理時，請品檢忽略1.1.的規定以特別規定為主 (RMK00248) . 此經銷商保證平均厚度在1/2厚度公差內，厚度量測NG時，如單位長度符合範圍，請放行 (RMK00402) . 【捲取】注意！本單為直立式包裝。禁用STAGGER捲取送包裝！送RCL重處理例外。 (RMK00512) . 此客戶有保證 全板形 急峻度 ≦ 0.7% ( ≦ 12 I-UNIT ) (RMK00583) . 【美加訂單生產注意事項-CCP】1.請烤漆入口依照正背面漆鋼捲投向規定進行鋼捲投入。 (RMK00717) . 【美加訂單生產注意事項-CCP】2.烤漆入口依照鋼捲投向規定進行鋼捲投入。(CR1/CG1 CR2/CG2-->正向入料。CR1/CG2 CR2/CG1-->反向入料) (RMK00717) . 【美加訂單生產注意事項-CCP】3.此訂單背面漆一律採Nature塗裝，塗裝黏度設定40秒以上 (RMK00717) | 訂單:2504EFE043/001 RCL <生產備註> 事項如下 . 【捲取】注意！本單為直立式包裝。禁用STAGGER捲取送包裝！送RCL重處理例外。 (RMK00512) | 訂單:2504EFE043/001 CCPK 無 <生產備註> 事項 | 訂單:2504EFE043/001 CGQC <品檢備註> 事項如下 . 鍍層 AZ150 (含) 以上 , 鋅花等級 C~E 目標D，避免鋅花晶界明顯後續造成烤漆點狀未塗漆。 (RMK00565) | 訂單:2504EFE043/001 CCQC <品檢備註> 事項如下 . 【色差】1.1.此客戶對面漆(非B開頭之色碼)目視色差要求較高,請依限度樣本進行目視色差管制★--->發生過訴賠 (RMK00248) . 【色差】1.2.若針對特殊顏色需特別管理時，請品檢忽略1.1.的規定以特別規定為主 (RMK00248) . 【捲取】注意！本單為直立式包裝。禁用STAGGER捲取送包裝！送RCL重處理例外。 (RMK00512) | 訂單:2504EFE043/001 TOL 無 <生產備註> 事項 |  | 訂單 2504EFE043/001 修改記錄如下: 20250409 18:06:57 (06023) 退火碼: >> H2, 用途碼: >> COG003, 背面標示: >> S000, 訂單背面顏色(五碼): >> BY15Z, 背面漆膜厚: >> NOM, 背面漆塗漆型式幾塗幾烤: >> 2, 鉻酸鹽: >> Z, 訂單厚度: >> 0.015, 訂單重: >> 40, 重量容許率(下限): >> 10, 重量容許率(上限): >> 10, 訂單寬度: >> 40.875, 鍍製方式: >> AC, 鋼捲內徑: >> 508, 鋼捲下限重: >> 3, 鋼捲上限重: >> 4.5, 壓花條件碼: >> -, 表面花紋: >> R, 綠色識別碼: >> -, 印刷輥號: >> -, 產品代碼: >> PPGL, 皮膜碼: >> -, 單位別: >> I, 油品種類: >> Z, 塗油量: >> Z, 包裝代碼: >> E0 , 保護膜碼: >> -, 客戶試片取樣型式: >> -, 調質碼: >> S, 套筒碼: >> P , 規格: >> A792SSGR80, 製造標準: >> ASTM, 表面處理劑種類: >> Z, 表面處理劑塗佈量: >> Z, 伸長率測試: >> N, 硬度測試碼: >> N, 抗拉強度測試: >> N, 降伏強度測試: >> N, 訂單正面顏色(五碼): >> SYG39, 正面漆膜厚: >> 25, 正面漆塗漆型式幾塗幾烤: >> 2, 修邊碼: >> Y, 重量碼: >> AW, 鋼捲捲向: >> O, 鍍層碼: >> AZ50, | F:保證1/2 ASTM 厚度公差
PPGL | 2504EFE044/001 |  | 1. ALT客戶 FORMA STEEL FH GL 板需要使用SAE1002M (OFP00239)-{.不符.} 2. FORMA STEEL 彎曲加工龜列，確認投料與 盡量不能有 CRACKING 現象 (不保證)...#83 (OFP00257)-{.不符.} 3. 製造標準為MS、ASTM或銷新加坡之訂單，若無技術指定優先用料，請優先使用國內料，勿使用ANFEN (OFP00406)-{.不符.} | 1. ALT客戶 FORMA STEEL FH GL 板需要使用SAE1002M (OFP00239)-{.不符.} 2. FORMA STEEL 彎曲加工龜列，確認投料與 盡量不能有 CRACKING 現象 (不保證)...#83 (OFP00257)-{.不符.} 3. 製造標準為MS、ASTM或銷新加坡之訂單，若無技術指定優先用料，請優先使用國內料，勿使用ANFEN (OFP00406)-{.不符.} 4. 【提醒】！本單為直立式包裝，嚴禁鍍鋅或烤漆後以STAGGER捲取 (OFP00451)-{.不符.} 5. 對於"TS AND YS AIMING 100KSI MAX, 不保證"。參...2109EFE055/001 幹古說明 (OFP00564)-{.不符.} 6. ※超耐候一系列用途要確認是否有英制公差需求，有英制公差需求時選配碼用ON027※ (OFP00680)-{.不符.} 7. 此經銷商有簽訂1/2厚度公差保證(無厚度變異),請調整冷軋與鍍鋅厚度公差管制範圍. 保證 ASTM 厚度公差 (OFP00180)-{.不符.} | 訂單:2504EFE044/001 CPL <生產備註> 事項如下 . 除HGI/ HGL 訂單邊緣不噴油. 其餘皆側緣噴油 (RMK00285) . 【美加訂單生產注意事項-CPL】1.客戶美加地區訂單實施修邊刀最大使用顆數上限(20顆) (RMK00717) . 【美加訂單生產注意事項-CPL】2.排程備註:注意修邊品質與毛邊 (RMK00717) . 【美加訂單生產注意事項-CPL】3.去毛邊輥的管制：兩側壓力均設定1.0 kg/cm2 (RMK00717) | 訂單:2504EFE044/001 CR1 <生產備註> 事項如下 . 此經銷商保證平均厚度在1/2厚度公差內，厚度量測NG時，如單位長度符合範圍，請放行 (RMK00402) . 此客戶有保證 全板形 急峻度 ≦ 0.7% ( ≦ 12 I-UNIT ) (RMK00583) . 【美加訂單生產注意事項-CR】1.兩側各加開一個spot cooling增加冷卻效果。 (RMK00717) . 【美加訂單生產注意事項-CR】2.發生毛邊時，請降速生產減輕毛邊程度，暫留討論後再處置。 (RMK00717) | 訂單:2504EFE044/001 CR2 <生產備註> 事項如下 . 此經銷商保證平均厚度在1/2厚度公差內，厚度量測NG時，如單位長度符合範圍，請放行 (RMK00402) . 此客戶有保證 全板形 急峻度 ≦ 0.7% ( ≦ 12 I-UNIT ) (RMK00583) . 【美加訂單生產注意事項-CR】1.兩側各加開一個spot cooling增加冷卻效果。 (RMK00717) . 【美加訂單生產注意事項-CR】2.發生毛邊時，請降速生產減輕毛邊程度，暫留討論後再處置。 (RMK00717) | 訂單:2504EFE044/001 CG1 <生產備註> 事項如下 . 鍍鋅表面不可有鋅痕、壓痕、凹陷、及刮傷 、應變痕等。 (RMK00054) . 此經銷商保證平均厚度在1/2厚度公差內，厚度量測NG時，如單位長度符合範圍，請放行 (RMK00402) . 鍍層 AZ150 (含) 以上 , 鋅花等級 C~E 目標D，避免鋅花晶界明顯後續造成烤漆點狀未塗漆。 (RMK00565) . 此客戶有保證 全板形 急峻度 ≦ 0.7% ( ≦ 12 I-UNIT ) (RMK00583) . 【美加訂單生產注意事項-CG1】副操確認完回控制室後，於生產排程鋼號旁簽名紀錄，以利後續追查(該排程生產完，排程單將保留)。 (RMK00717) . 【美加訂單生產注意事項-CG1】中央段副操每顆銲道出Pot時觀察銲道同時，確認Beaver Tail與鋼板接觸之Guide Roll羊毛氈狀況，並適時添加潤滑油(避免乾掉)。 (RMK00717) | 訂單:2504EFE044/001 CG2 <生產備註> 事項如下 . 鍍鋅表面不可有鋅痕、壓痕、凹陷、及刮傷 、應變痕等。 (RMK00054) . 此經銷商保證平均厚度在1/2厚度公差內，厚度量測NG時，如單位長度符合範圍，請放行 (RMK00402) . 鍍層 AZ150 (含) 以上 , 鋅花等級 C~E 目標D，避免鋅花晶界明顯後續造成烤漆點狀未塗漆。 (RMK00565) . 此客戶有保證 全板形 急峻度 ≦ 0.7% ( ≦ 12 I-UNIT ) (RMK00583) . 【美加訂單生產注意事項-CG2】1.使用SUB-NOZZLE (RMK00717) | 訂單:2504EFE044/001 CC1 <生產備註> 事項如下 . 正面面漆(20U)及正面總膜厚(25U)要求管制90%以上之膜厚,未達標準降級. (RMK00054) . 若背面面漆(20U)及背面總膜厚(25U)時要求管制90%以上之膜厚,未達標準降級 (RMK00054) . 面漆=18U(90%)~請購基準22U(110%),標準板總膜厚=5+20U(100%面漆). (RMK00054) . 30CM*全寬*留1塊給LAB及1塊給塗料商, (RMK00054) . 【色差】1.1.此客戶對面漆(非B開頭之色碼)目視色差要求較高,請依限度樣本進行目視色差管制★--->發生過訴賠 (RMK00248) . 【色差】1.2.若針對特殊顏色需特別管理時，請品檢忽略1.1.的規定以特別規定為主 (RMK00248) . 此經銷商保證平均厚度在1/2厚度公差內，厚度量測NG時，如單位長度符合範圍，請放行 (RMK00402) . 【捲取】注意！本單為直立式包裝。禁用STAGGER捲取送包裝！送RCL重處理例外。 (RMK00512) . 【抽氣量】白色系在CC1生產時,FINISH抽氣量請設定250,如生產中發生色差b值異常升高,請股長再加大抽氣量因應 (RMK00560) . 此客戶有保證 全板形 急峻度 ≦ 0.7% ( ≦ 12 I-UNIT ) (RMK00583) . 【美加訂單生產注意事項-CCP】1.請烤漆入口依照正背面漆鋼捲投向規定進行鋼捲投入。 (RMK00717) . 【美加訂單生產注意事項-CCP】2.烤漆入口依照鋼捲投向規定進行鋼捲投入。(CR1/CG1 CR2/CG2-->正向入料。CR1/CG2 CR2/CG1-->反向入料) (RMK00717) . 【美加訂單生產注意事項-CCP】3.此訂單背面漆一律採Nature塗裝，塗裝黏度設定40秒以上 (RMK00717) | 訂單:2504EFE044/001 CC2 <生產備註> 事項如下 . 正面面漆(20U)及正面總膜厚(25U)要求管制90%以上之膜厚,未達標準降級. (RMK00054) . 若背面面漆(20U)及背面總膜厚(25U)時要求管制90%以上之膜厚,未達標準降級 (RMK00054) . 面漆=18U(90%)~請購基準22U(110%),標準板總膜厚=5+20U(100%面漆). (RMK00054) . 30CM*全寬*留1塊給LAB及1塊給塗料商, (RMK00054) . 【色差】1.1.此客戶對面漆(非B開頭之色碼)目視色差要求較高,請依限度樣本進行目視色差管制★--->發生過訴賠 (RMK00248) . 【色差】1.2.若針對特殊顏色需特別管理時，請品檢忽略1.1.的規定以特別規定為主 (RMK00248) . 此經銷商保證平均厚度在1/2厚度公差內，厚度量測NG時，如單位長度符合範圍，請放行 (RMK00402) . 【捲取】注意！本單為直立式包裝。禁用STAGGER捲取送包裝！送RCL重處理例外。 (RMK00512) . 【抽氣量】白色系在CC1生產時,FINISH抽氣量請設定250,如生產中發生色差b值異常升高,請股長再加大抽氣量因應 (RMK00560) . 此客戶有保證 全板形 急峻度 ≦ 0.7% ( ≦ 12 I-UNIT ) (RMK00583) . 【美加訂單生產注意事項-CCP】1.請烤漆入口依照正背面漆鋼捲投向規定進行鋼捲投入。 (RMK00717) . 【美加訂單生產注意事項-CCP】2.烤漆入口依照鋼捲投向規定進行鋼捲投入。(CR1/CG1 CR2/CG2-->正向入料。CR1/CG2 CR2/CG1-->反向入料) (RMK00717) . 【美加訂單生產注意事項-CCP】3.此訂單背面漆一律採Nature塗裝，塗裝黏度設定40秒以上 (RMK00717) | 訂單:2504EFE044/001 RCL <生產備註> 事項如下 . 【捲取】注意！本單為直立式包裝。禁用STAGGER捲取送包裝！送RCL重處理例外。 (RMK00512) | 訂單:2504EFE044/001 CCPK 無 <生產備註> 事項 | 訂單:2504EFE044/001 CGQC <品檢備註> 事項如下 . 鍍層 AZ150 (含) 以上 , 鋅花等級 C~E 目標D，避免鋅花晶界明顯後續造成烤漆點狀未塗漆。 (RMK00565) | 訂單:2504EFE044/001 CCQC <品檢備註> 事項如下 . 【色差】1.1.此客戶對面漆(非B開頭之色碼)目視色差要求較高,請依限度樣本進行目視色差管制★--->發生過訴賠 (RMK00248) . 【色差】1.2.若針對特殊顏色需特別管理時，請品檢忽略1.1.的規定以特別規定為主 (RMK00248) . 【捲取】注意！本單為直立式包裝。禁用STAGGER捲取送包裝！送RCL重處理例外。 (RMK00512) | 訂單:2504EFE044/001 TOL 無 <生產備註> 事項 |  | 訂單 2504EFE044/001 修改記錄如下: 20250409 18:09:24 (06023) 退火碼: >> H2, 用途碼: >> COG003, 背面標示: >> S000, 訂單背面顏色(五碼): >> BY15Z, 背面漆膜厚: >> NOM, 背面漆塗漆型式幾塗幾烤: >> 2, 鉻酸鹽: >> Z, 訂單厚度: >> 0.015, 訂單重: >> 40, 重量容許率(下限): >> 10, 重量容許率(上限): >> 10, 訂單寬度: >> 40.875, 鍍製方式: >> AC, 鋼捲內徑: >> 508, 鋼捲下限重: >> 3, 鋼捲上限重: >> 4.5, 壓花條件碼: >> -, 表面花紋: >> R, 綠色識別碼: >> -, 印刷輥號: >> -, 產品代碼: >> PPGL, 皮膜碼: >> -, 單位別: >> I, 油品種類: >> Z, 塗油量: >> Z, 包裝代碼: >> E0 , 保護膜碼: >> -, 客戶試片取樣型式: >> -, 調質碼: >> S, 套筒碼: >> P , 規格: >> A792SSGR80, 製造標準: >> ASTM, 表面處理劑種類: >> Z, 表面處理劑塗佈量: >> Z, 伸長率測試: >> N, 硬度測試碼: >> N, 抗拉強度測試: >> N, 降伏強度測試: >> N, 厚度變異: >> 0, 訂單正面顏色(五碼): >> SWS5X, 正面漆膜厚: >> 25, 正面漆塗漆型式幾塗幾烤: >> 2, 修邊碼: >> Y, 重量碼: >> AW, 鋼捲捲向: >> O, 鍍層碼: >> AZ50, | F:保證1/2 ASTM 厚度公差
PPGL | 2504EFE045/001 |  | 1. ALT客戶 FORMA STEEL FH GL 板需要使用SAE1002M (OFP00239)-{.不符.} 2. FORMA STEEL 彎曲加工龜列，確認投料與 盡量不能有 CRACKING 現象 (不保證)...#83 (OFP00257)-{.不符.} 3. 製造標準為MS、ASTM或銷新加坡之訂單，若無技術指定優先用料，請優先使用國內料，勿使用ANFEN (OFP00406)-{.不符.} | 1. ALT客戶 FORMA STEEL FH GL 板需要使用SAE1002M (OFP00239)-{.不符.} 2. FORMA STEEL 彎曲加工龜列，確認投料與 盡量不能有 CRACKING 現象 (不保證)...#83 (OFP00257)-{.不符.} 3. 製造標準為MS、ASTM或銷新加坡之訂單，若無技術指定優先用料，請優先使用國內料，勿使用ANFEN (OFP00406)-{.不符.} 4. 【提醒】！本單為直立式包裝，嚴禁鍍鋅或烤漆後以STAGGER捲取 (OFP00451)-{.不符.} 5. 注意！CR 能力0.02而已，1/2 ASTM 小於0.02的改為0.02 (OFP00478)-{.不符.} 6. 對於"TS AND YS AIMING 100KSI MAX, 不保證"。參...2109EFE055/001 幹古說明 (OFP00564)-{.不符.} 7. ★1/2 ASTM 公差不得小於0.02 MM，請修正底材規格★ (OFP00580)-{.不符.} 8. ※超耐候一系列用途要確認是否有英制公差需求，有英制公差需求時選配碼用ON027※ (OFP00680)-{.不符.} 9. 此經銷商有簽訂1/2厚度公差保證(無厚度變異),請調整冷軋與鍍鋅厚度公差管制範圍. 保證 ASTM 厚度公差 (OFP00180)-{.不符.} | 訂單:2504EFE045/001 CPL <生產備註> 事項如下 . 除HGI/ HGL 訂單邊緣不噴油. 其餘皆側緣噴油 (RMK00285) . 【美加訂單生產注意事項-CPL】1.客戶美加地區訂單實施修邊刀最大使用顆數上限(20顆) (RMK00717) . 【美加訂單生產注意事項-CPL】2.排程備註:注意修邊品質與毛邊 (RMK00717) . 【美加訂單生產注意事項-CPL】3.去毛邊輥的管制：兩側壓力均設定1.0 kg/cm2 (RMK00717) | 訂單:2504EFE045/001 CR1 <生產備註> 事項如下 . 此經銷商保證平均厚度在1/2厚度公差內，厚度量測NG時，如單位長度符合範圍，請放行 (RMK00402) . 此客戶有保證 全板形 急峻度 ≦ 0.7% ( ≦ 12 I-UNIT ) (RMK00583) . 【美加訂單生產注意事項-CR】1.兩側各加開一個spot cooling增加冷卻效果。 (RMK00717) . 【美加訂單生產注意事項-CR】2.發生毛邊時，請降速生產減輕毛邊程度，暫留討論後再處置。 (RMK00717) | 訂單:2504EFE045/001 CR2 <生產備註> 事項如下 . 此經銷商保證平均厚度在1/2厚度公差內，厚度量測NG時，如單位長度符合範圍，請放行 (RMK00402) . 此客戶有保證 全板形 急峻度 ≦ 0.7% ( ≦ 12 I-UNIT ) (RMK00583) . 【美加訂單生產注意事項-CR】1.兩側各加開一個spot cooling增加冷卻效果。 (RMK00717) . 【美加訂單生產注意事項-CR】2.發生毛邊時，請降速生產減輕毛邊程度，暫留討論後再處置。 (RMK00717) | 訂單:2504EFE045/001 CG1 <生產備註> 事項如下 . 鍍鋅表面不可有鋅痕、壓痕、凹陷、及刮傷 、應變痕等。 (RMK00054) . 此經銷商保證平均厚度在1/2厚度公差內，厚度量測NG時，如單位長度符合範圍，請放行 (RMK00402) . 鍍層 AZ150 (含) 以上 , 鋅花等級 C~E 目標D，避免鋅花晶界明顯後續造成烤漆點狀未塗漆。 (RMK00565) . 此客戶有保證 全板形 急峻度 ≦ 0.7% ( ≦ 12 I-UNIT ) (RMK00583) . 【美加訂單生產注意事項-CG1】副操確認完回控制室後，於生產排程鋼號旁簽名紀錄，以利後續追查(該排程生產完，排程單將保留)。 (RMK00717) . 【美加訂單生產注意事項-CG1】中央段副操每顆銲道出Pot時觀察銲道同時，確認Beaver Tail與鋼板接觸之Guide Roll羊毛氈狀況，並適時添加潤滑油(避免乾掉)。 (RMK00717) | 訂單:2504EFE045/001 CG2 <生產備註> 事項如下 . 鍍鋅表面不可有鋅痕、壓痕、凹陷、及刮傷 、應變痕等。 (RMK00054) . 此經銷商保證平均厚度在1/2厚度公差內，厚度量測NG時，如單位長度符合範圍，請放行 (RMK00402) . 鍍層 AZ150 (含) 以上 , 鋅花等級 C~E 目標D，避免鋅花晶界明顯後續造成烤漆點狀未塗漆。 (RMK00565) . 此客戶有保證 全板形 急峻度 ≦ 0.7% ( ≦ 12 I-UNIT ) (RMK00583) . 【美加訂單生產注意事項-CG2】1.使用SUB-NOZZLE (RMK00717) | 訂單:2504EFE045/001 CC1 <生產備註> 事項如下 . 正面面漆(20U)及正面總膜厚(25U)要求管制90%以上之膜厚,未達標準降級. (RMK00054) . 若背面面漆(20U)及背面總膜厚(25U)時要求管制90%以上之膜厚,未達標準降級 (RMK00054) . 面漆=18U(90%)~請購基準22U(110%),標準板總膜厚=5+20U(100%面漆). (RMK00054) . 30CM*全寬*留1塊給LAB及1塊給塗料商, (RMK00054) . 【色差】1.1.此客戶對面漆(非B開頭之色碼)目視色差要求較高,請依限度樣本進行目視色差管制★--->發生過訴賠 (RMK00248) . 【色差】1.2.若針對特殊顏色需特別管理時，請品檢忽略1.1.的規定以特別規定為主 (RMK00248) . 此經銷商保證平均厚度在1/2厚度公差內，厚度量測NG時，如單位長度符合範圍，請放行 (RMK00402) . 【捲取】注意！本單為直立式包裝。禁用STAGGER捲取送包裝！送RCL重處理例外。 (RMK00512) . 【抽氣量】白色系在CC1生產時,FINISH抽氣量請設定250,如生產中發生色差b值異常升高,請股長再加大抽氣量因應 (RMK00560) . 此客戶有保證 全板形 急峻度 ≦ 0.7% ( ≦ 12 I-UNIT ) (RMK00583) . 【美加訂單生產注意事項-CCP】1.請烤漆入口依照正背面漆鋼捲投向規定進行鋼捲投入。 (RMK00717) . 【美加訂單生產注意事項-CCP】2.烤漆入口依照鋼捲投向規定進行鋼捲投入。(CR1/CG1 CR2/CG2-->正向入料。CR1/CG2 CR2/CG1-->反向入料) (RMK00717) . 【美加訂單生產注意事項-CCP】3.此訂單背面漆一律採Nature塗裝，塗裝黏度設定40秒以上 (RMK00717) | 訂單:2504EFE045/001 CC2 <生產備註> 事項如下 . 正面面漆(20U)及正面總膜厚(25U)要求管制90%以上之膜厚,未達標準降級. (RMK00054) . 若背面面漆(20U)及背面總膜厚(25U)時要求管制90%以上之膜厚,未達標準降級 (RMK00054) . 面漆=18U(90%)~請購基準22U(110%),標準板總膜厚=5+20U(100%面漆). (RMK00054) . 30CM*全寬*留1塊給LAB及1塊給塗料商, (RMK00054) . 【色差】1.1.此客戶對面漆(非B開頭之色碼)目視色差要求較高,請依限度樣本進行目視色差管制★--->發生過訴賠 (RMK00248) . 【色差】1.2.若針對特殊顏色需特別管理時，請品檢忽略1.1.的規定以特別規定為主 (RMK00248) . 此經銷商保證平均厚度在1/2厚度公差內，厚度量測NG時，如單位長度符合範圍，請放行 (RMK00402) . 【捲取】注意！本單為直立式包裝。禁用STAGGER捲取送包裝！送RCL重處理例外。 (RMK00512) . 【抽氣量】白色系在CC1生產時,FINISH抽氣量請設定250,如生產中發生色差b值異常升高,請股長再加大抽氣量因應 (RMK00560) . 此客戶有保證 全板形 急峻度 ≦ 0.7% ( ≦ 12 I-UNIT ) (RMK00583) . 【美加訂單生產注意事項-CCP】1.請烤漆入口依照正背面漆鋼捲投向規定進行鋼捲投入。 (RMK00717) . 【美加訂單生產注意事項-CCP】2.烤漆入口依照鋼捲投向規定進行鋼捲投入。(CR1/CG1 CR2/CG2-->正向入料。CR1/CG2 CR2/CG1-->反向入料) (RMK00717) . 【美加訂單生產注意事項-CCP】3.此訂單背面漆一律採Nature塗裝，塗裝黏度設定40秒以上 (RMK00717) | 訂單:2504EFE045/001 RCL <生產備註> 事項如下 . 【捲取】注意！本單為直立式包裝。禁用STAGGER捲取送包裝！送RCL重處理例外。 (RMK00512) | 訂單:2504EFE045/001 CCPK 無 <生產備註> 事項 | 訂單:2504EFE045/001 CGQC <品檢備註> 事項如下 . 鍍層 AZ150 (含) 以上 , 鋅花等級 C~E 目標D，避免鋅花晶界明顯後續造成烤漆點狀未塗漆。 (RMK00565) | 訂單:2504EFE045/001 CCQC <品檢備註> 事項如下 . 【色差】1.1.此客戶對面漆(非B開頭之色碼)目視色差要求較高,請依限度樣本進行目視色差管制★--->發生過訴賠 (RMK00248) . 【色差】1.2.若針對特殊顏色需特別管理時，請品檢忽略1.1.的規定以特別規定為主 (RMK00248) . 【捲取】注意！本單為直立式包裝。禁用STAGGER捲取送包裝！送RCL重處理例外。 (RMK00512) | 訂單:2504EFE045/001 TOL 無 <生產備註> 事項 |  | 訂單 2504EFE045/001 修改記錄如下: 20250409 18:10:51 (06023) 退火碼: >> H2, 用途碼: >> COG003, 背面標示: >> S000, 訂單背面顏色(五碼): >> BY15Z, 背面漆膜厚: >> NOM, 背面漆塗漆型式幾塗幾烤: >> 2, 鉻酸鹽: >> Z, 訂單厚度: >> 0.0191, 訂單重: >> 80, 重量容許率(下限): >> 10, 重量容許率(上限): >> 10, 訂單寬度: >> 42.75, 鍍製方式: >> AC, 鋼捲內徑: >> 508, 鋼捲下限重: >> 3, 鋼捲上限重: >> 4.5, 壓花條件碼: >> -, 表面花紋: >> R, 綠色識別碼: >> -, 印刷輥號: >> -, 產品代碼: >> PPGL, 皮膜碼: >> -, 單位別: >> I, 油品種類: >> Z, 塗油量: >> Z, 包裝代碼: >> E0 , 保護膜碼: >> -, 客戶試片取樣型式: >> -, 調質碼: >> S, 套筒碼: >> P , 規格: >> A792SSGR80, 製造標準: >> ASTM, 表面處理劑種類: >> Z, 表面處理劑塗佈量: >> Z, 伸長率測試: >> N, 硬度測試碼: >> N, 抗拉強度測試: >> N, 降伏強度測試: >> N, 訂單正面顏色(五碼): >> SWS5X, 正面漆膜厚: >> 25, 正面漆塗漆型式幾塗幾烤: >> 2, 修邊碼: >> Y, 重量碼: >> AW, 鋼捲捲向: >> O, 鍍層碼: >> AZ50, | F:保證1/2 ASTM 厚度公差
PPGL | 2504EFE046/001 |  | 1. ALT客戶 FORMA STEEL FH GL 板需要使用SAE1002M (OFP00239)-{.不符.} 2. FORMA STEEL 彎曲加工龜列，確認投料與 盡量不能有 CRACKING 現象 (不保證)...#83 (OFP00257)-{.不符.} 3. 製造標準為MS、ASTM或銷新加坡之訂單，若無技術指定優先用料，請優先使用國內料，勿使用ANFEN (OFP00406)-{.不符.} | 1. ALT客戶 FORMA STEEL FH GL 板需要使用SAE1002M (OFP00239)-{.不符.} 2. FORMA STEEL 彎曲加工龜列，確認投料與 盡量不能有 CRACKING 現象 (不保證)...#83 (OFP00257)-{.不符.} 3. 製造標準為MS、ASTM或銷新加坡之訂單，若無技術指定優先用料，請優先使用國內料，勿使用ANFEN (OFP00406)-{.不符.} 4. 【提醒】！本單為直立式包裝，嚴禁鍍鋅或烤漆後以STAGGER捲取 (OFP00451)-{.不符.} 5. 注意！CR 能力0.02而已，1/2 ASTM 小於0.02的改為0.02 (OFP00478)-{.不符.} 6. 對於"TS AND YS AIMING 100KSI MAX, 不保證"。參...2109EFE055/001 幹古說明 (OFP00564)-{.不符.} 7. ★1/2 ASTM 公差不得小於0.02 MM，請修正底材規格★ (OFP00580)-{.不符.} 8. ※超耐候一系列用途要確認是否有英制公差需求，有英制公差需求時選配碼用ON027※ (OFP00680)-{.不符.} 9. 此經銷商有簽訂1/2厚度公差保證(無厚度變異),請調整冷軋與鍍鋅厚度公差管制範圍. 保證 ASTM 厚度公差 (OFP00180)-{.不符.} | 訂單:2504EFE046/001 CPL <生產備註> 事項如下 . 除HGI/ HGL 訂單邊緣不噴油. 其餘皆側緣噴油 (RMK00285) . 【美加訂單生產注意事項-CPL】1.客戶美加地區訂單實施修邊刀最大使用顆數上限(20顆) (RMK00717) . 【美加訂單生產注意事項-CPL】2.排程備註:注意修邊品質與毛邊 (RMK00717) . 【美加訂單生產注意事項-CPL】3.去毛邊輥的管制：兩側壓力均設定1.0 kg/cm2 (RMK00717) | 訂單:2504EFE046/001 CR1 <生產備註> 事項如下 . 此經銷商保證平均厚度在1/2厚度公差內，厚度量測NG時，如單位長度符合範圍，請放行 (RMK00402) . 此客戶有保證 全板形 急峻度 ≦ 0.7% ( ≦ 12 I-UNIT ) (RMK00583) . 【美加訂單生產注意事項-CR】1.兩側各加開一個spot cooling增加冷卻效果。 (RMK00717) . 【美加訂單生產注意事項-CR】2.發生毛邊時，請降速生產減輕毛邊程度，暫留討論後再處置。 (RMK00717) | 訂單:2504EFE046/001 CR2 <生產備註> 事項如下 . 此經銷商保證平均厚度在1/2厚度公差內，厚度量測NG時，如單位長度符合範圍，請放行 (RMK00402) . 此客戶有保證 全板形 急峻度 ≦ 0.7% ( ≦ 12 I-UNIT ) (RMK00583) . 【美加訂單生產注意事項-CR】1.兩側各加開一個spot cooling增加冷卻效果。 (RMK00717) . 【美加訂單生產注意事項-CR】2.發生毛邊時，請降速生產減輕毛邊程度，暫留討論後再處置。 (RMK00717) | 訂單:2504EFE046/001 CG1 <生產備註> 事項如下 . 鍍鋅表面不可有鋅痕、壓痕、凹陷、及刮傷 、應變痕等。 (RMK00054) . 此經銷商保證平均厚度在1/2厚度公差內，厚度量測NG時，如單位長度符合範圍，請放行 (RMK00402) . 鍍層 AZ150 (含) 以上 , 鋅花等級 C~E 目標D，避免鋅花晶界明顯後續造成烤漆點狀未塗漆。 (RMK00565) . 此客戶有保證 全板形 急峻度 ≦ 0.7% ( ≦ 12 I-UNIT ) (RMK00583) . 【美加訂單生產注意事項-CG1】副操確認完回控制室後，於生產排程鋼號旁簽名紀錄，以利後續追查(該排程生產完，排程單將保留)。 (RMK00717) . 【美加訂單生產注意事項-CG1】中央段副操每顆銲道出Pot時觀察銲道同時，確認Beaver Tail與鋼板接觸之Guide Roll羊毛氈狀況，並適時添加潤滑油(避免乾掉)。 (RMK00717) | 訂單:2504EFE046/001 CG2 <生產備註> 事項如下 . 鍍鋅表面不可有鋅痕、壓痕、凹陷、及刮傷 、應變痕等。 (RMK00054) . 此經銷商保證平均厚度在1/2厚度公差內，厚度量測NG時，如單位長度符合範圍，請放行 (RMK00402) . 鍍層 AZ150 (含) 以上 , 鋅花等級 C~E 目標D，避免鋅花晶界明顯後續造成烤漆點狀未塗漆。 (RMK00565) . 此客戶有保證 全板形 急峻度 ≦ 0.7% ( ≦ 12 I-UNIT ) (RMK00583) . 【美加訂單生產注意事項-CG2】1.使用SUB-NOZZLE (RMK00717) | 訂單:2504EFE046/001 CC1 <生產備註> 事項如下 . 正面面漆(20U)及正面總膜厚(25U)要求管制90%以上之膜厚,未達標準降級. (RMK00054) . 若背面面漆(20U)及背面總膜厚(25U)時要求管制90%以上之膜厚,未達標準降級 (RMK00054) . 面漆=18U(90%)~請購基準22U(110%),標準板總膜厚=5+20U(100%面漆). (RMK00054) . 30CM*全寬*留1塊給LAB及1塊給塗料商, (RMK00054) . 【色差】1.1.此客戶對面漆(非B開頭之色碼)目視色差要求較高,請依限度樣本進行目視色差管制★--->發生過訴賠 (RMK00248) . 【色差】1.2.若針對特殊顏色需特別管理時，請品檢忽略1.1.的規定以特別規定為主 (RMK00248) . 此經銷商保證平均厚度在1/2厚度公差內，厚度量測NG時，如單位長度符合範圍，請放行 (RMK00402) . 【捲取】注意！本單為直立式包裝。禁用STAGGER捲取送包裝！送RCL重處理例外。 (RMK00512) . 此客戶有保證 全板形 急峻度 ≦ 0.7% ( ≦ 12 I-UNIT ) (RMK00583) . 【美加訂單生產注意事項-CCP】1.請烤漆入口依照正背面漆鋼捲投向規定進行鋼捲投入。 (RMK00717) . 【美加訂單生產注意事項-CCP】2.烤漆入口依照鋼捲投向規定進行鋼捲投入。(CR1/CG1 CR2/CG2-->正向入料。CR1/CG2 CR2/CG1-->反向入料) (RMK00717) . 【美加訂單生產注意事項-CCP】3.此訂單背面漆一律採Nature塗裝，塗裝黏度設定40秒以上 (RMK00717) | 訂單:2504EFE046/001 CC2 <生產備註> 事項如下 . 正面面漆(20U)及正面總膜厚(25U)要求管制90%以上之膜厚,未達標準降級. (RMK00054) . 若背面面漆(20U)及背面總膜厚(25U)時要求管制90%以上之膜厚,未達標準降級 (RMK00054) . 面漆=18U(90%)~請購基準22U(110%),標準板總膜厚=5+20U(100%面漆). (RMK00054) . 30CM*全寬*留1塊給LAB及1塊給塗料商, (RMK00054) . 【色差】1.1.此客戶對面漆(非B開頭之色碼)目視色差要求較高,請依限度樣本進行目視色差管制★--->發生過訴賠 (RMK00248) . 【色差】1.2.若針對特殊顏色需特別管理時，請品檢忽略1.1.的規定以特別規定為主 (RMK00248) . 此經銷商保證平均厚度在1/2厚度公差內，厚度量測NG時，如單位長度符合範圍，請放行 (RMK00402) . 【捲取】注意！本單為直立式包裝。禁用STAGGER捲取送包裝！送RCL重處理例外。 (RMK00512) . 此客戶有保證 全板形 急峻度 ≦ 0.7% ( ≦ 12 I-UNIT ) (RMK00583) . 【美加訂單生產注意事項-CCP】1.請烤漆入口依照正背面漆鋼捲投向規定進行鋼捲投入。 (RMK00717) . 【美加訂單生產注意事項-CCP】2.烤漆入口依照鋼捲投向規定進行鋼捲投入。(CR1/CG1 CR2/CG2-->正向入料。CR1/CG2 CR2/CG1-->反向入料) (RMK00717) . 【美加訂單生產注意事項-CCP】3.此訂單背面漆一律採Nature塗裝，塗裝黏度設定40秒以上 (RMK00717) | 訂單:2504EFE046/001 RCL <生產備註> 事項如下 . 【捲取】注意！本單為直立式包裝。禁用STAGGER捲取送包裝！送RCL重處理例外。 (RMK00512) | 訂單:2504EFE046/001 CCPK 無 <生產備註> 事項 | 訂單:2504EFE046/001 CGQC <品檢備註> 事項如下 . 鍍層 AZ150 (含) 以上 , 鋅花等級 C~E 目標D，避免鋅花晶界明顯後續造成烤漆點狀未塗漆。 (RMK00565) | 訂單:2504EFE046/001 CCQC <品檢備註> 事項如下 . 【色差】1.1.此客戶對面漆(非B開頭之色碼)目視色差要求較高,請依限度樣本進行目視色差管制★--->發生過訴賠 (RMK00248) . 【色差】1.2.若針對特殊顏色需特別管理時，請品檢忽略1.1.的規定以特別規定為主 (RMK00248) . 【捲取】注意！本單為直立式包裝。禁用STAGGER捲取送包裝！送RCL重處理例外。 (RMK00512) | 訂單:2504EFE046/001 TOL 無 <生產備註> 事項 |  | 訂單 2504EFE046/001 修改記錄如下: 20250409 18:12:51 (06023) 退火碼: >> H2, 用途碼: >> COG003, 背面標示: >> S000, 訂單背面顏色(五碼): >> BY15Z, 背面漆膜厚: >> NOM, 背面漆塗漆型式幾塗幾烤: >> 2, 鉻酸鹽: >> Z, 訂單厚度: >> 0.0191, 訂單重: >> 40, 重量容許率(下限): >> 10, 重量容許率(上限): >> 10, 訂單寬度: >> 42.75, 鍍製方式: >> AC, 鋼捲內徑: >> 508, 鋼捲下限重: >> 3, 鋼捲上限重: >> 4.5, 壓花條件碼: >> -, 表面花紋: >> R, 綠色識別碼: >> -, 印刷輥號: >> -, 產品代碼: >> PPGL, 皮膜碼: >> -, 單位別: >> I, 油品種類: >> Z, 塗油量: >> Z, 包裝代碼: >> E0 , 保護膜碼: >> -, 客戶試片取樣型式: >> -, 調質碼: >> S, 套筒碼: >> P , 規格: >> A792SSGR80, 製造標準: >> ASTM, 表面處理劑種類: >> Z, 表面處理劑塗佈量: >> Z, 伸長率測試: >> N, 硬度測試碼: >> N, 抗拉強度測試: >> N, 降伏強度測試: >> N, 訂單正面顏色(五碼): >> SYG46, 正面漆膜厚: >> 25, 正面漆塗漆型式幾塗幾烤: >> 2, 修邊碼: >> Y, 重量碼: >> AW, 鋼捲捲向: >> O, 鍍層碼: >> AZ50, | F:保證1/2 ASTM 厚度公差
PPGL | 2504EFE047/001 |  | 1. ALT客戶 FORMA STEEL FH GL 板需要使用SAE1002M (OFP00239)-{.不符.} 2. FORMA STEEL 彎曲加工龜列，確認投料與 盡量不能有 CRACKING 現象 (不保證)...#83 (OFP00257)-{.不符.} 3. 製造標準為MS、ASTM或銷新加坡之訂單，若無技術指定優先用料，請優先使用國內料，勿使用ANFEN (OFP00406)-{.不符.} | 1. ALT客戶 FORMA STEEL FH GL 板需要使用SAE1002M (OFP00239)-{.不符.} 2. FORMA STEEL 彎曲加工龜列，確認投料與 盡量不能有 CRACKING 現象 (不保證)...#83 (OFP00257)-{.不符.} 3. 製造標準為MS、ASTM或銷新加坡之訂單，若無技術指定優先用料，請優先使用國內料，勿使用ANFEN (OFP00406)-{.不符.} 4. 【提醒】！本單為直立式包裝，嚴禁鍍鋅或烤漆後以STAGGER捲取 (OFP00451)-{.不符.} 5. 注意！CR 能力0.02而已，1/2 ASTM 小於0.02的改為0.02 (OFP00478)-{.不符.} 6. 對於"TS AND YS AIMING 100KSI MAX, 不保證"。參...2109EFE055/001 幹古說明 (OFP00564)-{.不符.} 7. ★1/2 ASTM 公差不得小於0.02 MM，請修正底材規格★ (OFP00580)-{.不符.} 8. ※超耐候一系列用途要確認是否有英制公差需求，有英制公差需求時選配碼用ON027※ (OFP00680)-{.不符.} 9. 此經銷商有簽訂1/2厚度公差保證(無厚度變異),請調整冷軋與鍍鋅厚度公差管制範圍. 保證 ASTM 厚度公差 (OFP00180)-{.不符.} | 訂單:2504EFE047/001 CPL <生產備註> 事項如下 . 除HGI/ HGL 訂單邊緣不噴油. 其餘皆側緣噴油 (RMK00285) . 【美加訂單生產注意事項-CPL】1.客戶美加地區訂單實施修邊刀最大使用顆數上限(20顆) (RMK00717) . 【美加訂單生產注意事項-CPL】2.排程備註:注意修邊品質與毛邊 (RMK00717) . 【美加訂單生產注意事項-CPL】3.去毛邊輥的管制：兩側壓力均設定1.0 kg/cm2 (RMK00717) | 訂單:2504EFE047/001 CR1 <生產備註> 事項如下 . 此經銷商保證平均厚度在1/2厚度公差內，厚度量測NG時，如單位長度符合範圍，請放行 (RMK00402) . 此客戶有保證 全板形 急峻度 ≦ 0.7% ( ≦ 12 I-UNIT ) (RMK00583) . 【美加訂單生產注意事項-CR】1.兩側各加開一個spot cooling增加冷卻效果。 (RMK00717) . 【美加訂單生產注意事項-CR】2.發生毛邊時，請降速生產減輕毛邊程度，暫留討論後再處置。 (RMK00717) | 訂單:2504EFE047/001 CR2 <生產備註> 事項如下 . 此經銷商保證平均厚度在1/2厚度公差內，厚度量測NG時，如單位長度符合範圍，請放行 (RMK00402) . 此客戶有保證 全板形 急峻度 ≦ 0.7% ( ≦ 12 I-UNIT ) (RMK00583) . 【美加訂單生產注意事項-CR】1.兩側各加開一個spot cooling增加冷卻效果。 (RMK00717) . 【美加訂單生產注意事項-CR】2.發生毛邊時，請降速生產減輕毛邊程度，暫留討論後再處置。 (RMK00717) | 訂單:2504EFE047/001 CG1 <生產備註> 事項如下 . 鍍鋅表面不可有鋅痕、壓痕、凹陷、及刮傷 、應變痕等。 (RMK00054) . 此經銷商保證平均厚度在1/2厚度公差內，厚度量測NG時，如單位長度符合範圍，請放行 (RMK00402) . 鍍層 AZ150 (含) 以上 , 鋅花等級 C~E 目標D，避免鋅花晶界明顯後續造成烤漆點狀未塗漆。 (RMK00565) . 此客戶有保證 全板形 急峻度 ≦ 0.7% ( ≦ 12 I-UNIT ) (RMK00583) . 【美加訂單生產注意事項-CG1】副操確認完回控制室後，於生產排程鋼號旁簽名紀錄，以利後續追查(該排程生產完，排程單將保留)。 (RMK00717) . 【美加訂單生產注意事項-CG1】中央段副操每顆銲道出Pot時觀察銲道同時，確認Beaver Tail與鋼板接觸之Guide Roll羊毛氈狀況，並適時添加潤滑油(避免乾掉)。 (RMK00717) | 訂單:2504EFE047/001 CG2 <生產備註> 事項如下 . 鍍鋅表面不可有鋅痕、壓痕、凹陷、及刮傷 、應變痕等。 (RMK00054) . 此經銷商保證平均厚度在1/2厚度公差內，厚度量測NG時，如單位長度符合範圍，請放行 (RMK00402) . 鍍層 AZ150 (含) 以上 , 鋅花等級 C~E 目標D，避免鋅花晶界明顯後續造成烤漆點狀未塗漆。 (RMK00565) . 此客戶有保證 全板形 急峻度 ≦ 0.7% ( ≦ 12 I-UNIT ) (RMK00583) . 【美加訂單生產注意事項-CG2】1.使用SUB-NOZZLE (RMK00717) | 訂單:2504EFE047/001 CC1 <生產備註> 事項如下 . 【色差-特別管制】※END USER:FORMA STEEL LTD※.膜厚變動b值較大,和客戶協議色差放行改為DE<=1.5只管當批目視,不管批差異 (RMK-YL_KUNG) . 正面面漆(20U)及正面總膜厚(25U)要求管制90%以上之膜厚,未達標準降級. (RMK00054) . 若背面面漆(20U)及背面總膜厚(25U)時要求管制90%以上之膜厚,未達標準降級 (RMK00054) . 面漆=18U(90%)~請購基準22U(110%),標準板總膜厚=5+20U(100%面漆). (RMK00054) . 30CM*全寬*留1塊給LAB及1塊給塗料商, (RMK00054) . 【色差】1.1.此客戶對面漆(非B開頭之色碼)目視色差要求較高,請依限度樣本進行目視色差管制★--->發生過訴賠 (RMK00248) . 【色差】1.2.若針對特殊顏色需特別管理時，請品檢忽略1.1.的規定以特別規定為主 (RMK00248) . 此經銷商保證平均厚度在1/2厚度公差內，厚度量測NG時，如單位長度符合範圍，請放行 (RMK00402) . 【捲取】注意！本單為直立式包裝。禁用STAGGER捲取送包裝！送RCL重處理例外。 (RMK00512) . 【抽氣量】白色系在CC1生產時,FINISH抽氣量請設定250,如生產中發生色差b值異常升高,請股長再加大抽氣量因應 (RMK00560) . 此客戶有保證 全板形 急峻度 ≦ 0.7% ( ≦ 12 I-UNIT ) (RMK00583) . 【美加訂單生產注意事項-CCP】1.請烤漆入口依照正背面漆鋼捲投向規定進行鋼捲投入。 (RMK00717) . 【美加訂單生產注意事項-CCP】2.烤漆入口依照鋼捲投向規定進行鋼捲投入。(CR1/CG1 CR2/CG2-->正向入料。CR1/CG2 CR2/CG1-->反向入料) (RMK00717) . 【美加訂單生產注意事項-CCP】3.此訂單背面漆一律採Nature塗裝，塗裝黏度設定40秒以上 (RMK00717) | 訂單:2504EFE047/001 CC2 <生產備註> 事項如下 . 【色差-特別管制】※END USER:FORMA STEEL LTD※.膜厚變動b值較大,和客戶協議色差放行改為DE<=1.5只管當批目視,不管批差異 (RMK-YL_KUNG) . 正面面漆(20U)及正面總膜厚(25U)要求管制90%以上之膜厚,未達標準降級. (RMK00054) . 若背面面漆(20U)及背面總膜厚(25U)時要求管制90%以上之膜厚,未達標準降級 (RMK00054) . 面漆=18U(90%)~請購基準22U(110%),標準板總膜厚=5+20U(100%面漆). (RMK00054) . 30CM*全寬*留1塊給LAB及1塊給塗料商, (RMK00054) . 【色差】1.1.此客戶對面漆(非B開頭之色碼)目視色差要求較高,請依限度樣本進行目視色差管制★--->發生過訴賠 (RMK00248) . 【色差】1.2.若針對特殊顏色需特別管理時，請品檢忽略1.1.的規定以特別規定為主 (RMK00248) . 此經銷商保證平均厚度在1/2厚度公差內，厚度量測NG時，如單位長度符合範圍，請放行 (RMK00402) . 【捲取】注意！本單為直立式包裝。禁用STAGGER捲取送包裝！送RCL重處理例外。 (RMK00512) . 【抽氣量】白色系在CC1生產時,FINISH抽氣量請設定250,如生產中發生色差b值異常升高,請股長再加大抽氣量因應 (RMK00560) . 此客戶有保證 全板形 急峻度 ≦ 0.7% ( ≦ 12 I-UNIT ) (RMK00583) . 【美加訂單生產注意事項-CCP】1.請烤漆入口依照正背面漆鋼捲投向規定進行鋼捲投入。 (RMK00717) . 【美加訂單生產注意事項-CCP】2.烤漆入口依照鋼捲投向規定進行鋼捲投入。(CR1/CG1 CR2/CG2-->正向入料。CR1/CG2 CR2/CG1-->反向入料) (RMK00717) . 【美加訂單生產注意事項-CCP】3.此訂單背面漆一律採Nature塗裝，塗裝黏度設定40秒以上 (RMK00717) | 訂單:2504EFE047/001 RCL <生產備註> 事項如下 . 【捲取】注意！本單為直立式包裝。禁用STAGGER捲取送包裝！送RCL重處理例外。 (RMK00512) | 訂單:2504EFE047/001 CCPK 無 <生產備註> 事項 | 訂單:2504EFE047/001 CGQC <品檢備註> 事項如下 . 鍍層 AZ150 (含) 以上 , 鋅花等級 C~E 目標D，避免鋅花晶界明顯後續造成烤漆點狀未塗漆。 (RMK00565) | 訂單:2504EFE047/001 CCQC <品檢備註> 事項如下 . 【色差-特別管制】※END USER:FORMA STEEL LTD※.膜厚變動b值較大,和客戶協議色差放行改為DE<=1.5只管當批目視,不管批差異 (RMK-YL_KUNG) . 【色差】1.1.此客戶對面漆(非B開頭之色碼)目視色差要求較高,請依限度樣本進行目視色差管制★--->發生過訴賠 (RMK00248) . 【色差】1.2.若針對特殊顏色需特別管理時，請品檢忽略1.1.的規定以特別規定為主 (RMK00248) . 【捲取】注意！本單為直立式包裝。禁用STAGGER捲取送包裝！送RCL重處理例外。 (RMK00512) | 訂單:2504EFE047/001 TOL 無 <生產備註> 事項 | 【色差-特別管制】※END USER:FORMA STEEL LTD※.膜厚變動b值較大,和客戶協議色差放行改為DE<=1.5只管當批目視,不管批差異^^/CC1/CC2/CCQC/ <<.YL_KUNG 2025/04/11 12:00.>> | 訂單 2504EFE047/001 修改記錄如下: 20250410 16:57:39 (06023) 退火碼: >> H2, 用途碼: >> COG003, 背面標示: >> S000, 訂單背面顏色(五碼): >> BY15Z, 背面漆膜厚: >> NOM, 背面漆塗漆型式幾塗幾烤: >> 2, 鉻酸鹽: >> Z, 訂單厚度: >> 0.0191, 訂單重: >> 40, 重量容許率(下限): >> 10, 重量容許率(上限): >> 10, 訂單寬度: >> 42.75, 鍍製方式: >> AC, 鋼捲內徑: >> 508, 鋼捲下限重: >> 3, 鋼捲上限重: >> 4.5, 壓花條件碼: >> -, 表面花紋: >> R, 綠色識別碼: >> -, 印刷輥號: >> -, 產品代碼: >> PPGL, 皮膜碼: >> -, 單位別: >> I, 油品種類: >> Z, 塗油量: >> Z, 包裝代碼: >> E0 , 保護膜碼: >> -, 客戶試片取樣型式: >> -, 調質碼: >> S, 套筒碼: >> P , 規格: >> A792SSGR80, 製造標準: >> ASTM, 表面處理劑種類: >> Z, 表面處理劑塗佈量: >> Z, 伸長率測試: >> N, 硬度測試碼: >> N, 抗拉強度測試: >> N, 降伏強度測試: >> N, 訂單正面顏色(五碼): >> SWG2V, 正面漆膜厚: >> 25, 正面漆塗漆型式幾塗幾烤: >> 2, 修邊碼: >> Y, 重量碼: >> AW, 鋼捲捲向: >> O, 鍍層碼: >> AZ50, | F:保證1/2 ASTM 厚度公差
PPGL | 2504EFE048/001 |  | 1. 製造標準為MS、ASTM或銷新加坡之訂單，若無技術指定優先用料，請優先使用國內料，勿使用ANFEN (OFP00406)-{.不符.} | 1. 製造標準為MS、ASTM或銷新加坡之訂單，若無技術指定優先用料，請優先使用國內料，勿使用ANFEN (OFP00406)-{.不符.} 2. 【提醒】！本單為直立式包裝，嚴禁鍍鋅或烤漆後以STAGGER捲取 (OFP00451)-{.不符.} 3. ※超耐候一系列用途要確認是否有英制公差需求，有英制公差需求時選配碼用ON027※ (OFP00680)-{.不符.} 4. 此經銷商有簽訂1/2厚度公差保證(無厚度變異),請調整冷軋與鍍鋅厚度公差管制範圍. 保證 ASTM 厚度公差 (OFP00180)-{.不符.} | 訂單:2504EFE048/001 CPL <生產備註> 事項如下 . 除HGI/ HGL 訂單邊緣不噴油. 其餘皆側緣噴油 (RMK00285) . 【美加訂單生產注意事項-CPL】1.客戶美加地區訂單實施修邊刀最大使用顆數上限(20顆) (RMK00717) . 【美加訂單生產注意事項-CPL】2.排程備註:注意修邊品質與毛邊 (RMK00717) . 【美加訂單生產注意事項-CPL】3.去毛邊輥的管制：兩側壓力均設定1.0 kg/cm2 (RMK00717) | 訂單:2504EFE048/001 CR1 <生產備註> 事項如下 . 此經銷商保證平均厚度在1/2厚度公差內，厚度量測NG時，如單位長度符合範圍，請放行 (RMK00402) . 此客戶有保證 全板形 急峻度 ≦ 0.7% ( ≦ 12 I-UNIT ) (RMK00583) . 【美加訂單生產注意事項-CR】1.兩側各加開一個spot cooling增加冷卻效果。 (RMK00717) . 【美加訂單生產注意事項-CR】2.發生毛邊時，請降速生產減輕毛邊程度，暫留討論後再處置。 (RMK00717) | 訂單:2504EFE048/001 CR2 <生產備註> 事項如下 . 此經銷商保證平均厚度在1/2厚度公差內，厚度量測NG時，如單位長度符合範圍，請放行 (RMK00402) . 此客戶有保證 全板形 急峻度 ≦ 0.7% ( ≦ 12 I-UNIT ) (RMK00583) . 【美加訂單生產注意事項-CR】1.兩側各加開一個spot cooling增加冷卻效果。 (RMK00717) . 【美加訂單生產注意事項-CR】2.發生毛邊時，請降速生產減輕毛邊程度，暫留討論後再處置。 (RMK00717) | 訂單:2504EFE048/001 CG1 <生產備註> 事項如下 . 鍍鋅表面不可有鋅痕、壓痕、凹陷、及刮傷 、應變痕等。 (RMK00054) . 此經銷商保證平均厚度在1/2厚度公差內，厚度量測NG時，如單位長度符合範圍，請放行 (RMK00402) . 鍍層 AZ150 (含) 以上 , 鋅花等級 C~E 目標D，避免鋅花晶界明顯後續造成烤漆點狀未塗漆。 (RMK00565) . 此客戶有保證 全板形 急峻度 ≦ 0.7% ( ≦ 12 I-UNIT ) (RMK00583) . 【美加訂單生產注意事項-CG1】副操確認完回控制室後，於生產排程鋼號旁簽名紀錄，以利後續追查(該排程生產完，排程單將保留)。 (RMK00717) . 【美加訂單生產注意事項-CG1】中央段副操每顆銲道出Pot時觀察銲道同時，確認Beaver Tail與鋼板接觸之Guide Roll羊毛氈狀況，並適時添加潤滑油(避免乾掉)。 (RMK00717) | 訂單:2504EFE048/001 CG2 <生產備註> 事項如下 . 鍍鋅表面不可有鋅痕、壓痕、凹陷、及刮傷 、應變痕等。 (RMK00054) . 此經銷商保證平均厚度在1/2厚度公差內，厚度量測NG時，如單位長度符合範圍，請放行 (RMK00402) . 鍍層 AZ150 (含) 以上 , 鋅花等級 C~E 目標D，避免鋅花晶界明顯後續造成烤漆點狀未塗漆。 (RMK00565) . 此客戶有保證 全板形 急峻度 ≦ 0.7% ( ≦ 12 I-UNIT ) (RMK00583) . 【美加訂單生產注意事項-CG2】1.使用SUB-NOZZLE (RMK00717) | 訂單:2504EFE048/001 CC1 <生產備註> 事項如下 . 正面面漆(20U)及正面總膜厚(25U)要求管制90%以上之膜厚,未達標準降級. (RMK00054) . 若背面面漆(20U)及背面總膜厚(25U)時要求管制90%以上之膜厚,未達標準降級 (RMK00054) . 面漆=18U(90%)~請購基準22U(110%),標準板總膜厚=5+20U(100%面漆). (RMK00054) . 30CM*全寬*留1塊給LAB及1塊給塗料商, (RMK00054) . 【色差】1.1.此客戶對面漆(非B開頭之色碼)目視色差要求較高,請依限度樣本進行目視色差管制★--->發生過訴賠 (RMK00248) . 【色差】1.2.若針對特殊顏色需特別管理時，請品檢忽略1.1.的規定以特別規定為主 (RMK00248) . 此經銷商保證平均厚度在1/2厚度公差內，厚度量測NG時，如單位長度符合範圍，請放行 (RMK00402) . 【捲取】注意！本單為直立式包裝。禁用STAGGER捲取送包裝！送RCL重處理例外。 (RMK00512) . 此客戶有保證 全板形 急峻度 ≦ 0.7% ( ≦ 12 I-UNIT ) (RMK00583) . 【美加訂單生產注意事項-CCP】1.請烤漆入口依照正背面漆鋼捲投向規定進行鋼捲投入。 (RMK00717) . 【美加訂單生產注意事項-CCP】2.烤漆入口依照鋼捲投向規定進行鋼捲投入。(CR1/CG1 CR2/CG2-->正向入料。CR1/CG2 CR2/CG1-->反向入料) (RMK00717) . 【美加訂單生產注意事項-CCP】3.此訂單背面漆一律採Nature塗裝，塗裝黏度設定40秒以上 (RMK00717) | 訂單:2504EFE048/001 CC2 <生產備註> 事項如下 . 正面面漆(20U)及正面總膜厚(25U)要求管制90%以上之膜厚,未達標準降級. (RMK00054) . 若背面面漆(20U)及背面總膜厚(25U)時要求管制90%以上之膜厚,未達標準降級 (RMK00054) . 面漆=18U(90%)~請購基準22U(110%),標準板總膜厚=5+20U(100%面漆). (RMK00054) . 30CM*全寬*留1塊給LAB及1塊給塗料商, (RMK00054) . 【色差】1.1.此客戶對面漆(非B開頭之色碼)目視色差要求較高,請依限度樣本進行目視色差管制★--->發生過訴賠 (RMK00248) . 【色差】1.2.若針對特殊顏色需特別管理時，請品檢忽略1.1.的規定以特別規定為主 (RMK00248) . 此經銷商保證平均厚度在1/2厚度公差內，厚度量測NG時，如單位長度符合範圍，請放行 (RMK00402) . 【捲取】注意！本單為直立式包裝。禁用STAGGER捲取送包裝！送RCL重處理例外。 (RMK00512) . 此客戶有保證 全板形 急峻度 ≦ 0.7% ( ≦ 12 I-UNIT ) (RMK00583) . 【美加訂單生產注意事項-CCP】1.請烤漆入口依照正背面漆鋼捲投向規定進行鋼捲投入。 (RMK00717) . 【美加訂單生產注意事項-CCP】2.烤漆入口依照鋼捲投向規定進行鋼捲投入。(CR1/CG1 CR2/CG2-->正向入料。CR1/CG2 CR2/CG1-->反向入料) (RMK00717) . 【美加訂單生產注意事項-CCP】3.此訂單背面漆一律採Nature塗裝，塗裝黏度設定40秒以上 (RMK00717) | 訂單:2504EFE048/001 RCL <生產備註> 事項如下 . 【捲取】注意！本單為直立式包裝。禁用STAGGER捲取送包裝！送RCL重處理例外。 (RMK00512) | 訂單:2504EFE048/001 CCPK 無 <生產備註> 事項 | 訂單:2504EFE048/001 CGQC <品檢備註> 事項如下 . 鍍層 AZ150 (含) 以上 , 鋅花等級 C~E 目標D，避免鋅花晶界明顯後續造成烤漆點狀未塗漆。 (RMK00565) | 訂單:2504EFE048/001 CCQC <品檢備註> 事項如下 . 【色差】1.1.此客戶對面漆(非B開頭之色碼)目視色差要求較高,請依限度樣本進行目視色差管制★--->發生過訴賠 (RMK00248) . 【色差】1.2.若針對特殊顏色需特別管理時，請品檢忽略1.1.的規定以特別規定為主 (RMK00248) . 【捲取】注意！本單為直立式包裝。禁用STAGGER捲取送包裝！送RCL重處理例外。 (RMK00512) | 訂單:2504EFE048/001 TOL 無 <生產備註> 事項 |  | 訂單 2504EFE048/001 修改記錄如下: 20250416 10:03:46 (06023) 退火碼: >> H2, 用途碼: >> COG003, 背面標示: >> S000, 訂單背面顏色(五碼): >> BW73Z, 背面漆膜厚: >> NOM, 背面漆塗漆型式幾塗幾烤: >> 2, 鉻酸鹽: >> Z, 訂單厚度: >> 0.015, 訂單重: >> 120, 重量容許率(下限): >> 10, 重量容許率(上限): >> 10, 訂單寬度: >> 41, 鍍製方式: >> AC, 鋼捲內徑: >> 508, 鋼捲下限重: >> 3, 鋼捲上限重: >> 4.5, 壓花條件碼: >> -, 表面花紋: >> R, 綠色識別碼: >> -, 印刷輥號: >> -, 產品代碼: >> PPGL, 皮膜碼: >> -, 單位別: >> I, 油品種類: >> Z, 塗油量: >> Z, 包裝代碼: >> E0 , 保護膜碼: >> -, 客戶試片取樣型式: >> -, 調質碼: >> S, 套筒碼: >> P , 規格: >> A792SSGR80, 製造標準: >> ASTM, 表面處理劑種類: >> Z, 表面處理劑塗佈量: >> Z, 伸長率測試: >> N, 硬度測試碼: >> N, 抗拉強度測試: >> N, 降伏強度測試: >> N, 厚度變異: >> 0, 訂單正面顏色(五碼): >> SBH78, 正面漆膜厚: >> 25, 正面漆塗漆型式幾塗幾烤: >> 2, 修邊碼: >> Y, 重量碼: >> AW, 鋼捲捲向: >> O, 鍍層碼: >> AZ50, | F:保證1/2 ASTM 厚度公差
PPGL | 2504EFE048/002 |  | 1. 製造標準為MS、ASTM或銷新加坡之訂單，若無技術指定優先用料，請優先使用國內料，勿使用ANFEN (OFP00406)-{.不符.} | 1. 製造標準為MS、ASTM或銷新加坡之訂單，若無技術指定優先用料，請優先使用國內料，勿使用ANFEN (OFP00406)-{.不符.} 2. 【提醒】！本單為直立式包裝，嚴禁鍍鋅或烤漆後以STAGGER捲取 (OFP00451)-{.不符.} 3. ※超耐候一系列用途要確認是否有英制公差需求，有英制公差需求時選配碼用ON027※ (OFP00680)-{.不符.} 4. 此經銷商有簽訂1/2厚度公差保證(無厚度變異),請調整冷軋與鍍鋅厚度公差管制範圍. 保證 ASTM 厚度公差 (OFP00180)-{.不符.} | 訂單:2504EFE048/002 CPL <生產備註> 事項如下 . 除HGI/ HGL 訂單邊緣不噴油. 其餘皆側緣噴油 (RMK00285) . 【美加訂單生產注意事項-CPL】1.客戶美加地區訂單實施修邊刀最大使用顆數上限(20顆) (RMK00717) . 【美加訂單生產注意事項-CPL】2.排程備註:注意修邊品質與毛邊 (RMK00717) . 【美加訂單生產注意事項-CPL】3.去毛邊輥的管制：兩側壓力均設定1.0 kg/cm2 (RMK00717) | 訂單:2504EFE048/002 CR1 <生產備註> 事項如下 . 此經銷商保證平均厚度在1/2厚度公差內，厚度量測NG時，如單位長度符合範圍，請放行 (RMK00402) . 此客戶有保證 全板形 急峻度 ≦ 0.7% ( ≦ 12 I-UNIT ) (RMK00583) . 【美加訂單生產注意事項-CR】1.兩側各加開一個spot cooling增加冷卻效果。 (RMK00717) . 【美加訂單生產注意事項-CR】2.發生毛邊時，請降速生產減輕毛邊程度，暫留討論後再處置。 (RMK00717) | 訂單:2504EFE048/002 CR2 <生產備註> 事項如下 . 此經銷商保證平均厚度在1/2厚度公差內，厚度量測NG時，如單位長度符合範圍，請放行 (RMK00402) . 此客戶有保證 全板形 急峻度 ≦ 0.7% ( ≦ 12 I-UNIT ) (RMK00583) . 【美加訂單生產注意事項-CR】1.兩側各加開一個spot cooling增加冷卻效果。 (RMK00717) . 【美加訂單生產注意事項-CR】2.發生毛邊時，請降速生產減輕毛邊程度，暫留討論後再處置。 (RMK00717) | 訂單:2504EFE048/002 CG1 <生產備註> 事項如下 . 鍍鋅表面不可有鋅痕、壓痕、凹陷、及刮傷 、應變痕等。 (RMK00054) . 此經銷商保證平均厚度在1/2厚度公差內，厚度量測NG時，如單位長度符合範圍，請放行 (RMK00402) . 鍍層 AZ150 (含) 以上 , 鋅花等級 C~E 目標D，避免鋅花晶界明顯後續造成烤漆點狀未塗漆。 (RMK00565) . 此客戶有保證 全板形 急峻度 ≦ 0.7% ( ≦ 12 I-UNIT ) (RMK00583) . 【美加訂單生產注意事項-CG1】副操確認完回控制室後，於生產排程鋼號旁簽名紀錄，以利後續追查(該排程生產完，排程單將保留)。 (RMK00717) . 【美加訂單生產注意事項-CG1】中央段副操每顆銲道出Pot時觀察銲道同時，確認Beaver Tail與鋼板接觸之Guide Roll羊毛氈狀況，並適時添加潤滑油(避免乾掉)。 (RMK00717) | 訂單:2504EFE048/002 CG2 <生產備註> 事項如下 . 鍍鋅表面不可有鋅痕、壓痕、凹陷、及刮傷 、應變痕等。 (RMK00054) . 此經銷商保證平均厚度在1/2厚度公差內，厚度量測NG時，如單位長度符合範圍，請放行 (RMK00402) . 鍍層 AZ150 (含) 以上 , 鋅花等級 C~E 目標D，避免鋅花晶界明顯後續造成烤漆點狀未塗漆。 (RMK00565) . 此客戶有保證 全板形 急峻度 ≦ 0.7% ( ≦ 12 I-UNIT ) (RMK00583) . 【美加訂單生產注意事項-CG2】1.使用SUB-NOZZLE (RMK00717) | 訂單:2504EFE048/002 CC1 <生產備註> 事項如下 . 正面面漆(20U)及正面總膜厚(25U)要求管制90%以上之膜厚,未達標準降級. (RMK00054) . 若背面面漆(20U)及背面總膜厚(25U)時要求管制90%以上之膜厚,未達標準降級 (RMK00054) . 面漆=18U(90%)~請購基準22U(110%),標準板總膜厚=5+20U(100%面漆). (RMK00054) . 30CM*全寬*留1塊給LAB及1塊給塗料商, (RMK00054) . 【色差】1.1.此客戶對面漆(非B開頭之色碼)目視色差要求較高,請依限度樣本進行目視色差管制★--->發生過訴賠 (RMK00248) . 【色差】1.2.若針對特殊顏色需特別管理時，請品檢忽略1.1.的規定以特別規定為主 (RMK00248) . 此經銷商保證平均厚度在1/2厚度公差內，厚度量測NG時，如單位長度符合範圍，請放行 (RMK00402) . 【捲取】注意！本單為直立式包裝。禁用STAGGER捲取送包裝！送RCL重處理例外。 (RMK00512) . 此客戶有保證 全板形 急峻度 ≦ 0.7% ( ≦ 12 I-UNIT ) (RMK00583) . 【水痕】因TOP 為YCP 近似深黑色水痕可能嚴重，因此指定CC1生產注意W/Q 使用純水與水量控制 (RMK00588) . 【美加訂單生產注意事項-CCP】1.請烤漆入口依照正背面漆鋼捲投向規定進行鋼捲投入。 (RMK00717) . 【美加訂單生產注意事項-CCP】2.烤漆入口依照鋼捲投向規定進行鋼捲投入。(CR1/CG1 CR2/CG2-->正向入料。CR1/CG2 CR2/CG1-->反向入料) (RMK00717) . 【美加訂單生產注意事項-CCP】3.此訂單背面漆一律採Nature塗裝，塗裝黏度設定40秒以上 (RMK00717) | 訂單:2504EFE048/002 CC2 <生產備註> 事項如下 . 正面面漆(20U)及正面總膜厚(25U)要求管制90%以上之膜厚,未達標準降級. (RMK00054) . 若背面面漆(20U)及背面總膜厚(25U)時要求管制90%以上之膜厚,未達標準降級 (RMK00054) . 面漆=18U(90%)~請購基準22U(110%),標準板總膜厚=5+20U(100%面漆). (RMK00054) . 30CM*全寬*留1塊給LAB及1塊給塗料商, (RMK00054) . 【色差】1.1.此客戶對面漆(非B開頭之色碼)目視色差要求較高,請依限度樣本進行目視色差管制★--->發生過訴賠 (RMK00248) . 【色差】1.2.若針對特殊顏色需特別管理時，請品檢忽略1.1.的規定以特別規定為主 (RMK00248) . 此經銷商保證平均厚度在1/2厚度公差內，厚度量測NG時，如單位長度符合範圍，請放行 (RMK00402) . 【捲取】注意！本單為直立式包裝。禁用STAGGER捲取送包裝！送RCL重處理例外。 (RMK00512) . 此客戶有保證 全板形 急峻度 ≦ 0.7% ( ≦ 12 I-UNIT ) (RMK00583) . 【水痕】因TOP 為YCP 近似深黑色水痕可能嚴重，因此指定CC1生產注意W/Q 使用純水與水量控制 (RMK00588) . 【美加訂單生產注意事項-CCP】1.請烤漆入口依照正背面漆鋼捲投向規定進行鋼捲投入。 (RMK00717) . 【美加訂單生產注意事項-CCP】2.烤漆入口依照鋼捲投向規定進行鋼捲投入。(CR1/CG1 CR2/CG2-->正向入料。CR1/CG2 CR2/CG1-->反向入料) (RMK00717) . 【美加訂單生產注意事項-CCP】3.此訂單背面漆一律採Nature塗裝，塗裝黏度設定40秒以上 (RMK00717) | 訂單:2504EFE048/002 RCL <生產備註> 事項如下 . 【捲取】注意！本單為直立式包裝。禁用STAGGER捲取送包裝！送RCL重處理例外。 (RMK00512) | 訂單:2504EFE048/002 CCPK 無 <生產備註> 事項 | 訂單:2504EFE048/002 CGQC <品檢備註> 事項如下 . 鍍層 AZ150 (含) 以上 , 鋅花等級 C~E 目標D，避免鋅花晶界明顯後續造成烤漆點狀未塗漆。 (RMK00565) | 訂單:2504EFE048/002 CCQC <品檢備註> 事項如下 . 【色差】1.1.此客戶對面漆(非B開頭之色碼)目視色差要求較高,請依限度樣本進行目視色差管制★--->發生過訴賠 (RMK00248) . 【色差】1.2.若針對特殊顏色需特別管理時，請品檢忽略1.1.的規定以特別規定為主 (RMK00248) . 【捲取】注意！本單為直立式包裝。禁用STAGGER捲取送包裝！送RCL重處理例外。 (RMK00512) . 【水痕】因TOP 為YCP 近似深黑色水痕可能嚴重，因此指定CC1生產注意W/Q 使用純水與水量控制 (RMK00588) | 訂單:2504EFE048/002 TOL 無 <生產備註> 事項 |  | 訂單 2504EFE048/002 修改記錄如下: 20250416 10:10:24 (06023) 退火碼: >> H2, 用途碼: >> COG007, 背面標示: >> S000, 訂單背面顏色(五碼): >> BW73Z, 背面漆膜厚: >> NOM, 背面漆塗漆型式幾塗幾烤: >> 2, 鉻酸鹽: >> Z, 訂單厚度: >> 0.015, 訂單重: >> 120, 重量容許率(下限): >> 10, 重量容許率(上限): >> 10, 訂單寬度: >> 41, 鍍製方式: >> AC, 鋼捲內徑: >> 508, 鋼捲下限重: >> 3, 鋼捲上限重: >> 4.5, 壓花條件碼: >> -, 表面花紋: >> R, 綠色識別碼: >> -, 印刷輥號: >> -, 產品代碼: >> PPGL, 皮膜碼: >> -, 單位別: >> I, 油品種類: >> Z, 塗油量: >> Z, 包裝代碼: >> E0 , 保護膜碼: >> -, 客戶試片取樣數量: >> 0, 客戶試片取樣型式: >> -, 調質碼: >> S, 套筒碼: >> P , 規格: >> A792SSGR80, 製造標準: >> ASTM, 表面處理劑種類: >> Z, 表面處理劑塗佈量: >> Z, 伸長率測試: >> N, 硬度測試碼: >> N, 抗拉強度測試: >> N, 降伏強度測試: >> N, 厚度變異: >> 0, 訂單正面顏色(五碼): >> SYT9P, 正面漆膜厚: >> 25, 正面漆塗漆型式幾塗幾烤: >> 2, 修邊碼: >> Y, 重量碼: >> AW, 鋼捲捲向: >> O, 鍍層碼: >> AZ50, | F:保證1/2 ASTM 厚度公差
PPGL | 2504EFE048/003 |  | 1. 製造標準為MS、ASTM或銷新加坡之訂單，若無技術指定優先用料，請優先使用國內料，勿使用ANFEN (OFP00406)-{.不符.} | 1. 製造標準為MS、ASTM或銷新加坡之訂單，若無技術指定優先用料，請優先使用國內料，勿使用ANFEN (OFP00406)-{.不符.} 2. 【提醒】！本單為直立式包裝，嚴禁鍍鋅或烤漆後以STAGGER捲取 (OFP00451)-{.不符.} 3. ※超耐候一系列用途要確認是否有英制公差需求，有英制公差需求時選配碼用ON027※ (OFP00680)-{.不符.} 4. 此經銷商有簽訂1/2厚度公差保證(無厚度變異),請調整冷軋與鍍鋅厚度公差管制範圍. 保證 ASTM 厚度公差 (OFP00180)-{.不符.} | 訂單:2504EFE048/003 CPL <生產備註> 事項如下 . 除HGI/ HGL 訂單邊緣不噴油. 其餘皆側緣噴油 (RMK00285) . 【美加訂單生產注意事項-CPL】1.客戶美加地區訂單實施修邊刀最大使用顆數上限(20顆) (RMK00717) . 【美加訂單生產注意事項-CPL】2.排程備註:注意修邊品質與毛邊 (RMK00717) . 【美加訂單生產注意事項-CPL】3.去毛邊輥的管制：兩側壓力均設定1.0 kg/cm2 (RMK00717) | 訂單:2504EFE048/003 CR1 <生產備註> 事項如下 . 此經銷商保證平均厚度在1/2厚度公差內，厚度量測NG時，如單位長度符合範圍，請放行 (RMK00402) . 此客戶有保證 全板形 急峻度 ≦ 0.7% ( ≦ 12 I-UNIT ) (RMK00583) . 【美加訂單生產注意事項-CR】1.兩側各加開一個spot cooling增加冷卻效果。 (RMK00717) . 【美加訂單生產注意事項-CR】2.發生毛邊時，請降速生產減輕毛邊程度，暫留討論後再處置。 (RMK00717) | 訂單:2504EFE048/003 CR2 <生產備註> 事項如下 . 此經銷商保證平均厚度在1/2厚度公差內，厚度量測NG時，如單位長度符合範圍，請放行 (RMK00402) . 此客戶有保證 全板形 急峻度 ≦ 0.7% ( ≦ 12 I-UNIT ) (RMK00583) . 【美加訂單生產注意事項-CR】1.兩側各加開一個spot cooling增加冷卻效果。 (RMK00717) . 【美加訂單生產注意事項-CR】2.發生毛邊時，請降速生產減輕毛邊程度，暫留討論後再處置。 (RMK00717) | 訂單:2504EFE048/003 CG1 <生產備註> 事項如下 . 鍍鋅表面不可有鋅痕、壓痕、凹陷、及刮傷 、應變痕等。 (RMK00054) . 此經銷商保證平均厚度在1/2厚度公差內，厚度量測NG時，如單位長度符合範圍，請放行 (RMK00402) . 鍍層 AZ150 (含) 以上 , 鋅花等級 C~E 目標D，避免鋅花晶界明顯後續造成烤漆點狀未塗漆。 (RMK00565) . 此客戶有保證 全板形 急峻度 ≦ 0.7% ( ≦ 12 I-UNIT ) (RMK00583) . 【美加訂單生產注意事項-CG1】副操確認完回控制室後，於生產排程鋼號旁簽名紀錄，以利後續追查(該排程生產完，排程單將保留)。 (RMK00717) . 【美加訂單生產注意事項-CG1】中央段副操每顆銲道出Pot時觀察銲道同時，確認Beaver Tail與鋼板接觸之Guide Roll羊毛氈狀況，並適時添加潤滑油(避免乾掉)。 (RMK00717) | 訂單:2504EFE048/003 CG2 <生產備註> 事項如下 . 鍍鋅表面不可有鋅痕、壓痕、凹陷、及刮傷 、應變痕等。 (RMK00054) . 此經銷商保證平均厚度在1/2厚度公差內，厚度量測NG時，如單位長度符合範圍，請放行 (RMK00402) . 鍍層 AZ150 (含) 以上 , 鋅花等級 C~E 目標D，避免鋅花晶界明顯後續造成烤漆點狀未塗漆。 (RMK00565) . 此客戶有保證 全板形 急峻度 ≦ 0.7% ( ≦ 12 I-UNIT ) (RMK00583) . 【美加訂單生產注意事項-CG2】1.使用SUB-NOZZLE (RMK00717) | 訂單:2504EFE048/003 CC1 <生產備註> 事項如下 . 正面面漆(20U)及正面總膜厚(25U)要求管制90%以上之膜厚,未達標準降級. (RMK00054) . 若背面面漆(20U)及背面總膜厚(25U)時要求管制90%以上之膜厚,未達標準降級 (RMK00054) . 面漆=18U(90%)~請購基準22U(110%),標準板總膜厚=5+20U(100%面漆). (RMK00054) . 30CM*全寬*留1塊給LAB及1塊給塗料商, (RMK00054) . 【色差】1.1.此客戶對面漆(非B開頭之色碼)目視色差要求較高,請依限度樣本進行目視色差管制★--->發生過訴賠 (RMK00248) . 【色差】1.2.若針對特殊顏色需特別管理時，請品檢忽略1.1.的規定以特別規定為主 (RMK00248) . 此經銷商保證平均厚度在1/2厚度公差內，厚度量測NG時，如單位長度符合範圍，請放行 (RMK00402) . 【捲取】注意！本單為直立式包裝。禁用STAGGER捲取送包裝！送RCL重處理例外。 (RMK00512) . 【抽氣量】白色系在CC1生產時,FINISH抽氣量請設定250,如生產中發生色差b值異常升高,請股長再加大抽氣量因應 (RMK00560) . 此客戶有保證 全板形 急峻度 ≦ 0.7% ( ≦ 12 I-UNIT ) (RMK00583) . 【美加訂單生產注意事項-CCP】1.請烤漆入口依照正背面漆鋼捲投向規定進行鋼捲投入。 (RMK00717) . 【美加訂單生產注意事項-CCP】2.烤漆入口依照鋼捲投向規定進行鋼捲投入。(CR1/CG1 CR2/CG2-->正向入料。CR1/CG2 CR2/CG1-->反向入料) (RMK00717) . 【美加訂單生產注意事項-CCP】3.此訂單背面漆一律採Nature塗裝，塗裝黏度設定40秒以上 (RMK00717) | 訂單:2504EFE048/003 CC2 <生產備註> 事項如下 . 正面面漆(20U)及正面總膜厚(25U)要求管制90%以上之膜厚,未達標準降級. (RMK00054) . 若背面面漆(20U)及背面總膜厚(25U)時要求管制90%以上之膜厚,未達標準降級 (RMK00054) . 面漆=18U(90%)~請購基準22U(110%),標準板總膜厚=5+20U(100%面漆). (RMK00054) . 30CM*全寬*留1塊給LAB及1塊給塗料商, (RMK00054) . 【色差】1.1.此客戶對面漆(非B開頭之色碼)目視色差要求較高,請依限度樣本進行目視色差管制★--->發生過訴賠 (RMK00248) . 【色差】1.2.若針對特殊顏色需特別管理時，請品檢忽略1.1.的規定以特別規定為主 (RMK00248) . 此經銷商保證平均厚度在1/2厚度公差內，厚度量測NG時，如單位長度符合範圍，請放行 (RMK00402) . 【捲取】注意！本單為直立式包裝。禁用STAGGER捲取送包裝！送RCL重處理例外。 (RMK00512) . 【抽氣量】白色系在CC1生產時,FINISH抽氣量請設定250,如生產中發生色差b值異常升高,請股長再加大抽氣量因應 (RMK00560) . 此客戶有保證 全板形 急峻度 ≦ 0.7% ( ≦ 12 I-UNIT ) (RMK00583) . 【美加訂單生產注意事項-CCP】1.請烤漆入口依照正背面漆鋼捲投向規定進行鋼捲投入。 (RMK00717) . 【美加訂單生產注意事項-CCP】2.烤漆入口依照鋼捲投向規定進行鋼捲投入。(CR1/CG1 CR2/CG2-->正向入料。CR1/CG2 CR2/CG1-->反向入料) (RMK00717) . 【美加訂單生產注意事項-CCP】3.此訂單背面漆一律採Nature塗裝，塗裝黏度設定40秒以上 (RMK00717) | 訂單:2504EFE048/003 RCL <生產備註> 事項如下 . 【捲取】注意！本單為直立式包裝。禁用STAGGER捲取送包裝！送RCL重處理例外。 (RMK00512) | 訂單:2504EFE048/003 CCPK 無 <生產備註> 事項 | 訂單:2504EFE048/003 CGQC <品檢備註> 事項如下 . 鍍層 AZ150 (含) 以上 , 鋅花等級 C~E 目標D，避免鋅花晶界明顯後續造成烤漆點狀未塗漆。 (RMK00565) | 訂單:2504EFE048/003 CCQC <品檢備註> 事項如下 . 【色差】1.1.此客戶對面漆(非B開頭之色碼)目視色差要求較高,請依限度樣本進行目視色差管制★--->發生過訴賠 (RMK00248) . 【色差】1.2.若針對特殊顏色需特別管理時，請品檢忽略1.1.的規定以特別規定為主 (RMK00248) . 【捲取】注意！本單為直立式包裝。禁用STAGGER捲取送包裝！送RCL重處理例外。 (RMK00512) | 訂單:2504EFE048/003 TOL 無 <生產備註> 事項 |  | 訂單 2504EFE048/003 修改記錄如下: 20250416 10:10:14 (06023) 退火碼: >> H2, 用途碼: >> COG003, 背面標示: >> S000, 訂單背面顏色(五碼): >> BW73Z, 背面漆膜厚: >> NOM, 背面漆塗漆型式幾塗幾烤: >> 2, 鉻酸鹽: >> Z, 訂單厚度: >> 0.015, 訂單重: >> 20, 重量容許率(下限): >> 10, 重量容許率(上限): >> 10, 訂單寬度: >> 41, 鍍製方式: >> AC, 鋼捲內徑: >> 508, 鋼捲下限重: >> 3, 鋼捲上限重: >> 4.5, 壓花條件碼: >> -, 表面花紋: >> R, 綠色識別碼: >> -, 印刷輥號: >> -, 產品代碼: >> PPGL, 皮膜碼: >> -, 單位別: >> I, 油品種類: >> Z, 塗油量: >> Z, 包裝代碼: >> E0 , 保護膜碼: >> -, 客戶試片取樣數量: >> 0, 客戶試片取樣型式: >> -, 調質碼: >> S, 套筒碼: >> P , 規格: >> A792SSGR80, 製造標準: >> ASTM, 表面處理劑種類: >> Z, 表面處理劑塗佈量: >> Z, 伸長率測試: >> N, 硬度測試碼: >> N, 抗拉強度測試: >> N, 降伏強度測試: >> N, 厚度變異: >> 0, 訂單正面顏色(五碼): >> SLH29, 正面漆膜厚: >> 25, 正面漆塗漆型式幾塗幾烤: >> 2, 修邊碼: >> Y, 重量碼: >> AW, 鋼捲捲向: >> O, 鍍層碼: >> AZ50, 20250416 10:23:36 (06023) 訂單重: 20 >> 80, 訂單正面顏色(五碼): SLH29 >> SWH68, | F:保證1/2 ASTM 厚度公差
PPGL | 2504EFE048/004 |  | 1. 製造標準為MS、ASTM或銷新加坡之訂單，若無技術指定優先用料，請優先使用國內料，勿使用ANFEN (OFP00406)-{.不符.} | 1. 製造標準為MS、ASTM或銷新加坡之訂單，若無技術指定優先用料，請優先使用國內料，勿使用ANFEN (OFP00406)-{.不符.} 2. 【提醒】！本單為直立式包裝，嚴禁鍍鋅或烤漆後以STAGGER捲取 (OFP00451)-{.不符.} 3. ※超耐候一系列用途要確認是否有英制公差需求，有英制公差需求時選配碼用ON027※ (OFP00680)-{.不符.} 4. 此經銷商有簽訂1/2厚度公差保證(無厚度變異),請調整冷軋與鍍鋅厚度公差管制範圍. 保證 ASTM 厚度公差 (OFP00180)-{.不符.} | 訂單:2504EFE048/004 CPL <生產備註> 事項如下 . 除HGI/ HGL 訂單邊緣不噴油. 其餘皆側緣噴油 (RMK00285) . 【美加訂單生產注意事項-CPL】1.客戶美加地區訂單實施修邊刀最大使用顆數上限(20顆) (RMK00717) . 【美加訂單生產注意事項-CPL】2.排程備註:注意修邊品質與毛邊 (RMK00717) . 【美加訂單生產注意事項-CPL】3.去毛邊輥的管制：兩側壓力均設定1.0 kg/cm2 (RMK00717) | 訂單:2504EFE048/004 CR1 <生產備註> 事項如下 . 此經銷商保證平均厚度在1/2厚度公差內，厚度量測NG時，如單位長度符合範圍，請放行 (RMK00402) . 此客戶有保證 全板形 急峻度 ≦ 0.7% ( ≦ 12 I-UNIT ) (RMK00583) . 【美加訂單生產注意事項-CR】1.兩側各加開一個spot cooling增加冷卻效果。 (RMK00717) . 【美加訂單生產注意事項-CR】2.發生毛邊時，請降速生產減輕毛邊程度，暫留討論後再處置。 (RMK00717) | 訂單:2504EFE048/004 CR2 <生產備註> 事項如下 . 此經銷商保證平均厚度在1/2厚度公差內，厚度量測NG時，如單位長度符合範圍，請放行 (RMK00402) . 此客戶有保證 全板形 急峻度 ≦ 0.7% ( ≦ 12 I-UNIT ) (RMK00583) . 【美加訂單生產注意事項-CR】1.兩側各加開一個spot cooling增加冷卻效果。 (RMK00717) . 【美加訂單生產注意事項-CR】2.發生毛邊時，請降速生產減輕毛邊程度，暫留討論後再處置。 (RMK00717) | 訂單:2504EFE048/004 CG1 <生產備註> 事項如下 . 鍍鋅表面不可有鋅痕、壓痕、凹陷、及刮傷 、應變痕等。 (RMK00054) . 此經銷商保證平均厚度在1/2厚度公差內，厚度量測NG時，如單位長度符合範圍，請放行 (RMK00402) . 鍍層 AZ150 (含) 以上 , 鋅花等級 C~E 目標D，避免鋅花晶界明顯後續造成烤漆點狀未塗漆。 (RMK00565) . 此客戶有保證 全板形 急峻度 ≦ 0.7% ( ≦ 12 I-UNIT ) (RMK00583) . 【美加訂單生產注意事項-CG1】副操確認完回控制室後，於生產排程鋼號旁簽名紀錄，以利後續追查(該排程生產完，排程單將保留)。 (RMK00717) . 【美加訂單生產注意事項-CG1】中央段副操每顆銲道出Pot時觀察銲道同時，確認Beaver Tail與鋼板接觸之Guide Roll羊毛氈狀況，並適時添加潤滑油(避免乾掉)。 (RMK00717) | 訂單:2504EFE048/004 CG2 <生產備註> 事項如下 . 鍍鋅表面不可有鋅痕、壓痕、凹陷、及刮傷 、應變痕等。 (RMK00054) . 此經銷商保證平均厚度在1/2厚度公差內，厚度量測NG時，如單位長度符合範圍，請放行 (RMK00402) . 鍍層 AZ150 (含) 以上 , 鋅花等級 C~E 目標D，避免鋅花晶界明顯後續造成烤漆點狀未塗漆。 (RMK00565) . 此客戶有保證 全板形 急峻度 ≦ 0.7% ( ≦ 12 I-UNIT ) (RMK00583) . 【美加訂單生產注意事項-CG2】1.使用SUB-NOZZLE (RMK00717) | 訂單:2504EFE048/004 CC1 <生產備註> 事項如下 . 正面面漆(20U)及正面總膜厚(25U)要求管制90%以上之膜厚,未達標準降級. (RMK00054) . 若背面面漆(20U)及背面總膜厚(25U)時要求管制90%以上之膜厚,未達標準降級 (RMK00054) . 面漆=18U(90%)~請購基準22U(110%),標準板總膜厚=5+20U(100%面漆). (RMK00054) . 30CM*全寬*留1塊給LAB及1塊給塗料商, (RMK00054) . 【色差】1.1.此客戶對面漆(非B開頭之色碼)目視色差要求較高,請依限度樣本進行目視色差管制★--->發生過訴賠 (RMK00248) . 【色差】1.2.若針對特殊顏色需特別管理時，請品檢忽略1.1.的規定以特別規定為主 (RMK00248) . 此經銷商保證平均厚度在1/2厚度公差內，厚度量測NG時，如單位長度符合範圍，請放行 (RMK00402) . 【捲取】注意！本單為直立式包裝。禁用STAGGER捲取送包裝！送RCL重處理例外。 (RMK00512) . 此客戶有保證 全板形 急峻度 ≦ 0.7% ( ≦ 12 I-UNIT ) (RMK00583) . 【美加訂單生產注意事項-CCP】1.請烤漆入口依照正背面漆鋼捲投向規定進行鋼捲投入。 (RMK00717) . 【美加訂單生產注意事項-CCP】2.烤漆入口依照鋼捲投向規定進行鋼捲投入。(CR1/CG1 CR2/CG2-->正向入料。CR1/CG2 CR2/CG1-->反向入料) (RMK00717) . 【美加訂單生產注意事項-CCP】3.此訂單背面漆一律採Nature塗裝，塗裝黏度設定40秒以上 (RMK00717) | 訂單:2504EFE048/004 CC2 <生產備註> 事項如下 . 正面面漆(20U)及正面總膜厚(25U)要求管制90%以上之膜厚,未達標準降級. (RMK00054) . 若背面面漆(20U)及背面總膜厚(25U)時要求管制90%以上之膜厚,未達標準降級 (RMK00054) . 面漆=18U(90%)~請購基準22U(110%),標準板總膜厚=5+20U(100%面漆). (RMK00054) . 30CM*全寬*留1塊給LAB及1塊給塗料商, (RMK00054) . 【色差】1.1.此客戶對面漆(非B開頭之色碼)目視色差要求較高,請依限度樣本進行目視色差管制★--->發生過訴賠 (RMK00248) . 【色差】1.2.若針對特殊顏色需特別管理時，請品檢忽略1.1.的規定以特別規定為主 (RMK00248) . 此經銷商保證平均厚度在1/2厚度公差內，厚度量測NG時，如單位長度符合範圍，請放行 (RMK00402) . 【捲取】注意！本單為直立式包裝。禁用STAGGER捲取送包裝！送RCL重處理例外。 (RMK00512) . 此客戶有保證 全板形 急峻度 ≦ 0.7% ( ≦ 12 I-UNIT ) (RMK00583) . 【美加訂單生產注意事項-CCP】1.請烤漆入口依照正背面漆鋼捲投向規定進行鋼捲投入。 (RMK00717) . 【美加訂單生產注意事項-CCP】2.烤漆入口依照鋼捲投向規定進行鋼捲投入。(CR1/CG1 CR2/CG2-->正向入料。CR1/CG2 CR2/CG1-->反向入料) (RMK00717) . 【美加訂單生產注意事項-CCP】3.此訂單背面漆一律採Nature塗裝，塗裝黏度設定40秒以上 (RMK00717) | 訂單:2504EFE048/004 RCL <生產備註> 事項如下 . 【捲取】注意！本單為直立式包裝。禁用STAGGER捲取送包裝！送RCL重處理例外。 (RMK00512) | 訂單:2504EFE048/004 CCPK 無 <生產備註> 事項 | 訂單:2504EFE048/004 CGQC <品檢備註> 事項如下 . 鍍層 AZ150 (含) 以上 , 鋅花等級 C~E 目標D，避免鋅花晶界明顯後續造成烤漆點狀未塗漆。 (RMK00565) | 訂單:2504EFE048/004 CCQC <品檢備註> 事項如下 . 【色差】1.1.此客戶對面漆(非B開頭之色碼)目視色差要求較高,請依限度樣本進行目視色差管制★--->發生過訴賠 (RMK00248) . 【色差】1.2.若針對特殊顏色需特別管理時，請品檢忽略1.1.的規定以特別規定為主 (RMK00248) . 【捲取】注意！本單為直立式包裝。禁用STAGGER捲取送包裝！送RCL重處理例外。 (RMK00512) | 訂單:2504EFE048/004 TOL 無 <生產備註> 事項 |  | 訂單 2504EFE048/004 修改記錄如下: 20250416 10:23:21 (06023) 退火碼: >> H2, 用途碼: >> COG003, 背面標示: >> S000, 訂單背面顏色(五碼): >> BW73Z, 背面漆膜厚: >> NOM, 背面漆塗漆型式幾塗幾烤: >> 2, 鉻酸鹽: >> Z, 訂單厚度: >> 0.015, 訂單重: >> 20, 重量容許率(下限): >> 10, 重量容許率(上限): >> 10, 訂單寬度: >> 41, 鍍製方式: >> AC, 鋼捲內徑: >> 508, 鋼捲下限重: >> 3, 鋼捲上限重: >> 4.5, 壓花條件碼: >> -, 表面花紋: >> R, 綠色識別碼: >> -, 印刷輥號: >> -, 產品代碼: >> PPGL, 皮膜碼: >> -, 單位別: >> I, 油品種類: >> Z, 塗油量: >> Z, 包裝代碼: >> E0 , 保護膜碼: >> -, 客戶試片取樣數量: >> 0, 客戶試片取樣型式: >> -, 調質碼: >> S, 套筒碼: >> P , 規格: >> A792SSGR80, 製造標準: >> ASTM, 表面處理劑種類: >> Z, 表面處理劑塗佈量: >> Z, 伸長率測試: >> N, 硬度測試碼: >> N, 抗拉強度測試: >> N, 降伏強度測試: >> N, 厚度變異: >> 0, 訂單正面顏色(五碼): >> SLH29, 正面漆膜厚: >> 25, 正面漆塗漆型式幾塗幾烤: >> 2, 修邊碼: >> Y, 重量碼: >> AW, 鋼捲捲向: >> O, 鍍層碼: >> AZ50, | F:保證1/2 ASTM 厚度公差
PPGL | 2504EOE001/001 | 1. 確認訂單分切限重過小的原因 (OFP00158)-{.不符.} 2. 請確認是否符合 外部分條加紙套筒訂單限制:厚度≦0.65MM且分條鋼捲數≦8條(7刀) (OFP00189)-{.不符.} | 1. 製造標準為MS、ASTM或銷新加坡之訂單，若無技術指定優先用料，請優先使用國內料，勿使用ANFEN (OFP00406)-{.不符.} | 1. 請確認是否符合 外部分條加紙套筒訂單限制:厚度≦0.65MM且分條鋼捲數≦8條(7刀) (OFP00189)-{.不符.} 2. 製造標準為MS、ASTM或銷新加坡之訂單，若無技術指定優先用料，請優先使用國內料，勿使用ANFEN (OFP00406)-{.不符.} 3. 【提醒】！本單為直立式包裝，嚴禁鍍鋅或烤漆後以STAGGER捲取 (OFP00451)-{.不符.} 4. ※超耐候一系列用途要確認是否有英制公差需求，有英制公差需求時選配碼用ON027※ (OFP00680)-{.不符.} 5. 此訂單厚度（0.248～0.6）可考慮朔元，看19條內部訂單寬度會不會太窄 (OFP00717)-{.不符.} 6. 此經銷商有簽訂1/2厚度公差保證(無厚度變異),請調整冷軋與鍍鋅厚度公差管制範圍. 保證 ASTM 厚度公差 (OFP00180)-{.不符.} | 訂單:2504EOE001/001 CPL <生產備註> 事項如下 . 本單為烤漆背面大於等於25μ塗裝，軋延後不允許毛邊，請CPL注意修邊狀況 (RMK00124) . 【邊緣品質】此為烤漆背面25μ訂單，請加強檢視鋼捲：邊緣殘剪、側緣鋅渣或毛邊，因為會導致烤漆背面漆轉印正面 (RMK00126) . 除HGI/ HGL 訂單邊緣不噴油. 其餘皆側緣噴油 (RMK00285) . 【美加訂單生產注意事項-CPL】1.客戶美加地區訂單實施修邊刀最大使用顆數上限(20顆) (RMK00717) . 【美加訂單生產注意事項-CPL】2.排程備註:注意修邊品質與毛邊 (RMK00717) . 【美加訂單生產注意事項-CPL】3.去毛邊輥的管制：兩側壓力均設定1.0 kg/cm2 (RMK00717) | 訂單:2504EOE001/001 CR1 <生產備註> 事項如下 . 【邊緣品質】此為烤漆背面25μ訂單，請加強檢視鋼捲：邊緣殘剪、側緣鋅渣或毛邊，因為會導致烤漆背面漆轉印正面 (RMK00126) . 此經銷商保證平均厚度在1/2厚度公差內，厚度量測NG時，如單位長度符合範圍，請放行 (RMK00402) . 此客戶有保證 全板形 急峻度 ≦ 0.7% ( ≦ 12 I-UNIT ) (RMK00583) . 【美加訂單生產注意事項-CR】1.兩側各加開一個spot cooling增加冷卻效果。 (RMK00717) . 【美加訂單生產注意事項-CR】2.發生毛邊時，請降速生產減輕毛邊程度，暫留討論後再處置。 (RMK00717) | 訂單:2504EOE001/001 CR2 <生產備註> 事項如下 . 【邊緣品質】此為烤漆背面25μ訂單，請加強檢視鋼捲：邊緣殘剪、側緣鋅渣或毛邊，因為會導致烤漆背面漆轉印正面 (RMK00126) . 此經銷商保證平均厚度在1/2厚度公差內，厚度量測NG時，如單位長度符合範圍，請放行 (RMK00402) . 此客戶有保證 全板形 急峻度 ≦ 0.7% ( ≦ 12 I-UNIT ) (RMK00583) . 【美加訂單生產注意事項-CR】1.兩側各加開一個spot cooling增加冷卻效果。 (RMK00717) . 【美加訂單生產注意事項-CR】2.發生毛邊時，請降速生產減輕毛邊程度，暫留討論後再處置。 (RMK00717) | 訂單:2504EOE001/001 CG1 <生產備註> 事項如下 . 鍍鋅表面不可有鋅痕、壓痕、凹陷、及刮傷 、應變痕等。 (RMK00054) . 【邊緣品質】此為烤漆背面25μ訂單，請加強檢視鋼捲：邊緣殘剪、側緣鋅渣或毛邊，因為會導致烤漆背面漆轉印正面 (RMK00126) . 本單於烤漆正背面都塗裝正面漆，因此鍍鋅請管制背面表面品質比照正面 (RMK00363) . 此經銷商保證平均厚度在1/2厚度公差內，厚度量測NG時，如單位長度符合範圍，請放行 (RMK00402) . 此客戶有保證 全板形 急峻度 ≦ 0.7% ( ≦ 12 I-UNIT ) (RMK00583) . 【美加訂單生產注意事項-CG1】副操確認完回控制室後，於生產排程鋼號旁簽名紀錄，以利後續追查(該排程生產完，排程單將保留)。 (RMK00717) . 【美加訂單生產注意事項-CG1】中央段副操每顆銲道出Pot時觀察銲道同時，確認Beaver Tail與鋼板接觸之Guide Roll羊毛氈狀況，並適時添加潤滑油(避免乾掉)。 (RMK00717) | 訂單:2504EOE001/001 CG2 <生產備註> 事項如下 . 鍍鋅表面不可有鋅痕、壓痕、凹陷、及刮傷 、應變痕等。 (RMK00054) . 【邊緣品質】此為烤漆背面25μ訂單，請加強檢視鋼捲：邊緣殘剪、側緣鋅渣或毛邊，因為會導致烤漆背面漆轉印正面 (RMK00126) . 本單於烤漆正背面都塗裝正面漆，因此鍍鋅請管制背面表面品質比照正面 (RMK00363) . 此經銷商保證平均厚度在1/2厚度公差內，厚度量測NG時，如單位長度符合範圍，請放行 (RMK00402) . 此客戶有保證 全板形 急峻度 ≦ 0.7% ( ≦ 12 I-UNIT ) (RMK00583) . 【美加訂單生產注意事項-CG2】1.使用SUB-NOZZLE (RMK00717) | 訂單:2504EOE001/001 CC1 <生產備註> 事項如下 . ★注意毛邊限制：最大0.04mm。2023年發生過客訴★。 (RMK-E_CHIN) . 每一棧板放置分條鋼捲≦2顆。 (RMK-E_CHIN) . 每顆分條鋼捲＜1.4 噸(比較安全一點)。 (RMK-E_CHIN) . 每件限重≦4.5 T (含棧板)(正常狀況不會超過) (RMK-E_CHIN) . 分條代工寬度管制：406.5± 0.1 MM (RMK-E_CHIN) . 最終製程的下製程 = "TOL" (RMK-E_CHIN) . 烤漆代工分條之內部訂單 2503AIX002/001 (外部訂單 : 2504EOE001/001) (RMK-E_CHIN) . 正面面漆(20U)及正面總膜厚(25U)要求管制90%以上之膜厚,未達標準降級. (RMK00054) . 若背面面漆(20U)及背面總膜厚(25U)時要求管制90%以上之膜厚,未達標準降級 (RMK00054) . 面漆=18U(90%)~請購基準22U(110%),標準板總膜厚=5+20U(100%面漆). (RMK00054) . 30CM*全寬*留1塊給LAB及1塊給塗料商, (RMK00054) . 【邊緣品質】此為烤漆背面25μ訂單，請加強檢視鋼捲：邊緣殘剪、側緣鋅渣或毛邊，因為會導致烤漆背面漆轉印正面 (RMK00126) . 【色差】1.1.此客戶對面漆(非B開頭之色碼)目視色差要求較高,請依限度樣本進行目視色差管制★--->發生過訴賠 (RMK00248) . 【色差】1.2.若針對特殊顏色需特別管理時，請品檢忽略1.1.的規定以特別規定為主 (RMK00248) . 此經銷商保證平均厚度在1/2厚度公差內，厚度量測NG時，如單位長度符合範圍，請放行 (RMK00402) . 【捲取】注意！本單為直立式包裝。禁用STAGGER捲取送包裝！送RCL重處理例外。 (RMK00512) . 此客戶有保證 全板形 急峻度 ≦ 0.7% ( ≦ 12 I-UNIT ) (RMK00583) . 【水痕】因TOP 為YCP 近似深黑色水痕可能嚴重，因此指定CC1生產注意W/Q 使用純水與水量控制 (RMK00588) . 【美加訂單生產注意事項-CCP】1.請烤漆入口依照正背面漆鋼捲投向規定進行鋼捲投入。 (RMK00717) . 【美加訂單生產注意事項-CCP】2.烤漆入口依照鋼捲投向規定進行鋼捲投入。(CR1/CG1 CR2/CG2-->正向入料。CR1/CG2 CR2/CG1-->反向入料) (RMK00717) . 【美加訂單生產注意事項-CCP】3.此訂單背面漆一律採Nature塗裝，塗裝黏度設定40秒以上 (RMK00717) | 訂單:2504EOE001/001 CC2 <生產備註> 事項如下 . ★注意毛邊限制：最大0.04mm。2023年發生過客訴★。 (RMK-E_CHIN) . 每一棧板放置分條鋼捲≦2顆。 (RMK-E_CHIN) . 每顆分條鋼捲＜1.4 噸(比較安全一點)。 (RMK-E_CHIN) . 每件限重≦4.5 T (含棧板)(正常狀況不會超過) (RMK-E_CHIN) . 分條代工寬度管制：406.5± 0.1 MM (RMK-E_CHIN) . 最終製程的下製程 = "TOL" (RMK-E_CHIN) . 烤漆代工分條之內部訂單 2503AIX002/001 (外部訂單 : 2504EOE001/001) (RMK-E_CHIN) . 正面面漆(20U)及正面總膜厚(25U)要求管制90%以上之膜厚,未達標準降級. (RMK00054) . 若背面面漆(20U)及背面總膜厚(25U)時要求管制90%以上之膜厚,未達標準降級 (RMK00054) . 面漆=18U(90%)~請購基準22U(110%),標準板總膜厚=5+20U(100%面漆). (RMK00054) . 30CM*全寬*留1塊給LAB及1塊給塗料商, (RMK00054) . 【邊緣品質】此為烤漆背面25μ訂單，請加強檢視鋼捲：邊緣殘剪、側緣鋅渣或毛邊，因為會導致烤漆背面漆轉印正面 (RMK00126) . 【色差】1.1.此客戶對面漆(非B開頭之色碼)目視色差要求較高,請依限度樣本進行目視色差管制★--->發生過訴賠 (RMK00248) . 【色差】1.2.若針對特殊顏色需特別管理時，請品檢忽略1.1.的規定以特別規定為主 (RMK00248) . 此經銷商保證平均厚度在1/2厚度公差內，厚度量測NG時，如單位長度符合範圍，請放行 (RMK00402) . 【捲取】注意！本單為直立式包裝。禁用STAGGER捲取送包裝！送RCL重處理例外。 (RMK00512) . 此客戶有保證 全板形 急峻度 ≦ 0.7% ( ≦ 12 I-UNIT ) (RMK00583) . 【水痕】因TOP 為YCP 近似深黑色水痕可能嚴重，因此指定CC1生產注意W/Q 使用純水與水量控制 (RMK00588) . 【美加訂單生產注意事項-CCP】1.請烤漆入口依照正背面漆鋼捲投向規定進行鋼捲投入。 (RMK00717) . 【美加訂單生產注意事項-CCP】2.烤漆入口依照鋼捲投向規定進行鋼捲投入。(CR1/CG1 CR2/CG2-->正向入料。CR1/CG2 CR2/CG1-->反向入料) (RMK00717) . 【美加訂單生產注意事項-CCP】3.此訂單背面漆一律採Nature塗裝，塗裝黏度設定40秒以上 (RMK00717) | 訂單:2504EOE001/001 RCL <生產備註> 事項如下 . 【捲取】注意！本單為直立式包裝。禁用STAGGER捲取送包裝！送RCL重處理例外。 (RMK00512) | 訂單:2504EOE001/001 CCPK 無 <生產備註> 事項 | 訂單:2504EOE001/001 CGQC <品檢備註> 事項如下 . 【邊緣品質】此為烤漆背面25μ訂單，請加強檢視鋼捲：邊緣殘剪、側緣鋅渣或毛邊，因為會導致烤漆背面漆轉印正面 (RMK00126) . 本單於烤漆正背面都塗裝正面漆，因此鍍鋅請管制背面表面品質比照正面 (RMK00363) | 訂單:2504EOE001/001 CCQC <品檢備註> 事項如下 . 每一棧板放置分條鋼捲≦2顆。 (RMK-E_CHIN) . 【邊緣品質】此為烤漆背面25μ訂單，請加強檢視鋼捲：邊緣殘剪、側緣鋅渣或毛邊，因為會導致烤漆背面漆轉印正面 (RMK00126) . 【色差】1.1.此客戶對面漆(非B開頭之色碼)目視色差要求較高,請依限度樣本進行目視色差管制★--->發生過訴賠 (RMK00248) . 【色差】1.2.若針對特殊顏色需特別管理時，請品檢忽略1.1.的規定以特別規定為主 (RMK00248) . 【捲取】注意！本單為直立式包裝。禁用STAGGER捲取送包裝！送RCL重處理例外。 (RMK00512) . 【水痕】因TOP 為YCP 近似深黑色水痕可能嚴重，因此指定CC1生產注意W/Q 使用純水與水量控制 (RMK00588) | 訂單:2504EOE001/001 TOL <生產備註> 事項如下 . ★注意毛邊限制：最大0.04mm。2023年發生過客訴★。 (RMK-E_CHIN) . 每一棧板放置分條鋼捲≦2顆。 (RMK-E_CHIN) . 每顆分條鋼捲＜1.4 噸(比較安全一點)。 (RMK-E_CHIN) . 每件限重≦4.5 T (含棧板)(正常狀況不會超過) (RMK-E_CHIN) . 分條代工寬度管制：406.5± 0.1 MM (RMK-E_CHIN) . 最終製程的下製程 = "TOL" (RMK-E_CHIN) . 烤漆代工分條之內部訂單 2503AIX002/001 (外部訂單 : 2504EOE001/001) (RMK-E_CHIN) | 烤漆代工分條之內部訂單 2503AIX002/001 (外部訂單 : 2504EOE001/001)^^/CC1/CC2/TOL/^^ <<.E_CHIN 2025/03/24 08:47.>> 最終製程的下製程 = "TOL"^^/CC1/CC2/TOL/^^ <<.E_CHIN 2025/03/24 08:47.>> 分條代工寬度管制：406.5± 0.1 MM^^/CC1/CC2/TOL/^^ <<.E_CHIN 2025/03/24 08:47.>> 每件限重≦4.5 T (含棧板)(正常狀況不會超過)^^/CC1/CC2/TOL/^^ <<.E_CHIN 2025/03/24 08:47.>> 每顆分條鋼捲＜1.4 噸(比較安全一點)。^^/CC1/CC2/TOL/ <<.E_CHIN 2025/03/24 08:48.>> 每一棧板放置分條鋼捲≦2顆。^^/CC1/CC2/TOL/^^/CC1/CC2/CCQC/ <<.E_CHIN 2025/03/24 08:48.>> ★注意毛邊限制：最大0.04mm。2023年發生過客訴★。^^/CC1/CC2/TOL/^^ <<.E_CHIN 2025/03/24 08:48.>> | 訂單 2504EOE001/001 修改記錄如下: 20250312 10:01:04 (06023) 退火碼: >> S1, 用途碼: >> COG007, 背面標示: >> S000, 訂單背面顏色(五碼): >> SBH78, 背面漆膜厚: >> 25, 背面漆塗漆型式幾塗幾烤: >> 2, 鉻酸鹽: >> Z, 訂單厚度: >> 0.02, 訂單重: >> 40, 重量容許率(下限): >> 10, 重量容許率(上限): >> 10, 訂單寬度: >> 16, 鍍製方式: >> AC, 鋼捲內徑: >> 508, 鋼捲下限重: >> 1, 鋼捲上限重: >> 4.5, 壓花條件碼: >> -, 表面花紋: >> R, 綠色識別碼: >> -, 印刷輥號: >> -, 產品代碼: >> PPGL, 皮膜碼: >> -, 單位別: >> I, 油品種類: >> Z, 塗油量: >> Z, 包裝代碼: >> W5 , 保護膜碼: >> -, 客戶試片取樣型式: >> -, 調質碼: >> S, 套筒碼: >> P , 規格: >> A792SSGR33, 製造標準: >> ASTM, 表面處理劑種類: >> Z, 表面處理劑塗佈量: >> Z, 伸長率測試: >> N, 硬度測試碼: >> N, 抗拉強度測試: >> N, 降伏強度測試: >> N, 厚度變異: >> 0, 訂單正面顏色(五碼): >> SYT9P, 正面漆膜厚: >> 25, 正面漆塗漆型式幾塗幾烤: >> 2, 修邊碼: >> Y, 重量碼: >> AW, 鋼捲捲向: >> O, 鍍層碼: >> AZ50, | F:保證1/2 ASTM 厚度公差
PPGL | 2505DCD001/001 |  | 1. 部分大陸料含B元素超過CNS規範管制，故請原料CNS規範之訂單不要配大陸料 (OFP00684)-{.不符.} | 1. 訂單若有厚度變異，冷軋厚度公差比照烤漆計算公式 , 但最小為 1/2 公差做設定 (OFP00254)-{.不符.} 2. "偏薄要求訂單" 鍍後厚度減 鍍後厚度下限需大於 0.02 MM,以免發生厚度不足狀況 (OFP00369)-{.不符.} 3. 部分大陸料含B元素超過CNS規範管制，故請原料CNS規範之訂單不要配大陸料 (OFP00684)-{.不符.} | 訂單:2505DCD001/001 CPL <生產備註> 事項如下 . 除HGI/ HGL 訂單邊緣不噴油. 其餘皆側緣噴油 (RMK00285) | 訂單:2505DCD001/001 CR1 無 <生產備註> 事項 | 訂單:2505DCD001/001 CR2 無 <生產備註> 事項 | 訂單:2505DCD001/001 CG1 無 <生產備註> 事項 | 訂單:2505DCD001/001 CG2 無 <生產備註> 事項 | 訂單:2505DCD001/001 CC1 <生產備註> 事項如下 . ★品檢注意！JIS&CNS 訂單必須每滿50噸一定要再做一次TEST (RMK00259) . 【品檢】 第一PASS(只塗底漆)仍需作外觀板面檢驗, 若發現缺陷以８８Ｂ處置作暫留 (RMK00345) . 【品檢】測試時依Base色差值管制, 超出管制值時,若TSD2 或 TDCC判定要生產, 請在測試及外觀報表簽名 (RMK00345) . 【品檢】 測試時最後成品要不要生產由 TSD2決定 (RMK00345) . 【品檢】正式生產後, 請保留第二分切試片，簽名當作此生產批對色板, 並請留意同批目視無明顯色差。 (RMK00345) . 【品檢】每一分切留30cm*全寬試片1片裁成A4一片 TO 業務 (RMK00345) . 2015年發生過訴賠。請出口使用鋼套桶前請檢查焊接處，以免捲取後產生折痕 (RMK00381) . 2.第2Pass (RMK00436) . 2.1.線速: 60mpm 印刷輥號: F24-C1300 (RMK00436) . 2.3.第2Pass生產，前處理不必塗裝。 (RMK00436) . 2.4.出口鋼捲請貼“禁止疊放”紅色標籤。收捲張力設定同rough matt。 (RMK00436) . 2.5.Base 2輥R塗裝，濾心50μ，稀釋Thinner為No.2B，粘度50±10”，PMT設定為232℃。 (RMK00436) . 2.6.Printer Head 2 印刷松木紋圖案 (NBT77S)。 (RMK00436) . 2.7.Printer Head 4 塗裝1E6172，PMT設定為232℃。 (RMK00436) . 2.8.1E6172 Clear有含骨材，塗裝黏度：先以原液塗裝視塗裝板面狀況作調整。 (RMK00436) . 2.9.Clear稀釋Thinner為No.2B，濾心125μ。 (RMK00436) . 1.第1Pass (RMK00595) . 1.1.線速85mpm，只塗裝正面5μ，背面僅前處理不塗漆。 (RMK00595) . 1.2.正面底漆以R塗裝方式，不允許繩紋或塗佈不均..等塗裝缺陷。 (RMK00595) . 1.3.塗佈量請控制95~105%。 (RMK00595) . 1.4.第1Pass生產不用噴背標。 (RMK00595) | 訂單:2505DCD001/001 CC2 <生產備註> 事項如下 . ★品檢注意！JIS&CNS 訂單必須每滿50噸一定要再做一次TEST (RMK00259) . 【品檢】 第一PASS(只塗底漆)仍需作外觀板面檢驗, 若發現缺陷以８８Ｂ處置作暫留 (RMK00345) . 【品檢】測試時依Base色差值管制, 超出管制值時,若TSD2 或 TDCC判定要生產, 請在測試及外觀報表簽名 (RMK00345) . 【品檢】 測試時最後成品要不要生產由 TSD2決定 (RMK00345) . 【品檢】正式生產後, 請保留第二分切試片，簽名當作此生產批對色板, 並請留意同批目視無明顯色差。 (RMK00345) . 【品檢】每一分切留30cm*全寬試片1片裁成A4一片 TO 業務 (RMK00345) . 2015年發生過訴賠。請出口使用鋼套桶前請檢查焊接處，以免捲取後產生折痕 (RMK00381) . 2.第2Pass (RMK00436) . 2.1.線速: 60mpm 印刷輥號: F24-C1300 (RMK00436) . 2.3.第2Pass生產，前處理不必塗裝。 (RMK00436) . 2.4.出口鋼捲請貼“禁止疊放”紅色標籤。收捲張力設定同rough matt。 (RMK00436) . 2.5.Base 2輥R塗裝，濾心50μ，稀釋Thinner為No.2B，粘度50±10”，PMT設定為232℃。 (RMK00436) . 2.6.Printer Head 2 印刷松木紋圖案 (NBT77S)。 (RMK00436) . 2.7.Printer Head 4 塗裝1E6172，PMT設定為232℃。 (RMK00436) . 2.8.1E6172 Clear有含骨材，塗裝黏度：先以原液塗裝視塗裝板面狀況作調整。 (RMK00436) . 2.9.Clear稀釋Thinner為No.2B，濾心125μ。 (RMK00436) . 1.第1Pass (RMK00595) . 1.1.線速85mpm，只塗裝正面5μ，背面僅前處理不塗漆。 (RMK00595) . 1.2.正面底漆以R塗裝方式，不允許繩紋或塗佈不均..等塗裝缺陷。 (RMK00595) . 1.3.塗佈量請控制95~105%。 (RMK00595) . 1.4.第1Pass生產不用噴背標。 (RMK00595) | 訂單:2505DCD001/001 RCL 無 <生產備註> 事項 | 訂單:2505DCD001/001 CCPK 無 <生產備註> 事項 | 訂單:2505DCD001/001 CGQC 無 <品檢備註> 事項 | 訂單:2505DCD001/001 CCQC <品檢備註> 事項如下 . ★品檢注意！JIS&CNS 訂單必須每滿50噸一定要再做一次TEST (RMK00259) . 【品檢】 第一PASS(只塗底漆)仍需作外觀板面檢驗, 若發現缺陷以８８Ｂ處置作暫留 (RMK00345) . 【品檢】測試時依Base色差值管制, 超出管制值時,若TSD2 或 TDCC判定要生產, 請在測試及外觀報表簽名 (RMK00345) . 【品檢】 測試時最後成品要不要生產由 TSD2決定 (RMK00345) . 【品檢】正式生產後, 請保留第二分切試片，簽名當作此生產批對色板, 並請留意同批目視無明顯色差。 (RMK00345) . 【品檢】每一分切留30cm*全寬試片1片裁成A4一片 TO 業務 (RMK00345) . 2.第2Pass (RMK00436) . 2.1.線速: 60mpm 印刷輥號: F24-C1300 (RMK00436) . 2.3.第2Pass生產，前處理不必塗裝。 (RMK00436) . 2.4.出口鋼捲請貼“禁止疊放”紅色標籤。收捲張力設定同rough matt。 (RMK00436) . 2.5.Base 2輥R塗裝，濾心50μ，稀釋Thinner為No.2B，粘度50±10”，PMT設定為232℃。 (RMK00436) . 2.6.Printer Head 2 印刷松木紋圖案 (NBT77S)。 (RMK00436) . 2.7.Printer Head 4 塗裝1E6172，PMT設定為232℃。 (RMK00436) . 2.8.1E6172 Clear有含骨材，塗裝黏度：先以原液塗裝視塗裝板面狀況作調整。 (RMK00436) . 2.9.Clear稀釋Thinner為No.2B，濾心125μ。 (RMK00436) . 1.第1Pass (RMK00595) . 1.1.線速85mpm，只塗裝正面5μ，背面僅前處理不塗漆。 (RMK00595) . 1.2.正面底漆以R塗裝方式，不允許繩紋或塗佈不均..等塗裝缺陷。 (RMK00595) . 1.3.塗佈量請控制95~105%。 (RMK00595) . 1.4.第1Pass生產不用噴背標。 (RMK00595) | 訂單:2505DCD001/001 TOL 無 <生產備註> 事項 |  | 訂單 2505DCD001/001 修改記錄如下: 20250506 13:31:28 (21003) 退火碼: >> S1, 用途碼: >> COA020, 背面標示: >> C811, 訂單背面顏色(五碼): >> BW73X, 背面漆膜厚: >> 15, 背面漆塗漆型式幾塗幾烤: >> 2, 鉻酸鹽: >> Z, 訂單厚度: >> 0.35, 訂單重: >> 20, 重量容許率(下限): >> 10, 重量容許率(上限): >> 10, 訂單寬度: >> 914, 鍍製方式: >> BC, 鋼捲內徑: >> 508, 鋼捲下限重: >> 3, 鋼捲上限重: >> 5, 壓花條件碼: >> -, 表面花紋: >> R, GL鋅花要求下限: >> 0, GL鋅花要求上限: >> 0, 綠色識別碼: >> -, 印刷輥號: >> F24-C1300, 產品代碼: >> PPGL, 皮膜碼: >> -, 單位別: >> M, 油品種類: >> Z, 塗油量: >> Z, 包裝代碼: >> D2 , 保護膜碼: >> -, 客戶試片取樣型式: >> -, 調質碼: >> S, 套筒碼: >> S , 規格: >> CGLCC-20, 製造標準: >> CNS, 表面處理劑種類: >> Z, 表面處理劑塗佈量: >> Z, 伸長率測試: >> N, 硬度測試碼: >> N, 抗拉強度測試: >> N, 降伏強度測試: >> N, 厚度變異: >> -1.6, 訂單正面顏色(五碼): >> NBW3Y, 正面漆膜厚: >> NOM, 正面漆塗漆型式幾塗幾烤: >> 2, 修邊碼: >> Y, 重量碼: >> AW, 鋼捲捲向: >> I, 鍍層碼: >> AZ150, | H:厚度偏薄
PPSUS | 2505DCD003/001 |  |  | 1. PPSUS&PPAL 單位長度(M/T)要自己算完後修改 SOP內容。RD洗衣機外殼用可用 -0.04～0 去算 (OFP00649)-{.不符.} | 訂單:2505DCD003/001 CPL 無 <生產備註> 事項 | 訂單:2505DCD003/001 CR1 無 <生產備註> 事項 | 訂單:2505DCD003/001 CR2 無 <生產備註> 事項 | 訂單:2505DCD003/001 CG1 <生產備註> 事項如下 . 瓦形屋頂用 注意鍍層控制範圍：min=標準值，Max=標準值+30 (RMK00103) . 因成形性需求故鍍層量有上限管制，排程變換前後一顆分切請U3暫留，待產線確認鍍層量後再行處置。 (RMK00103) | 訂單:2505DCD003/001 CG2 <生產備註> 事項如下 . 瓦形屋頂用 注意鍍層控制範圍：min=標準值，Max=標準值+30 (RMK00103) . 因成形性需求故鍍層量有上限管制，排程變換前後一顆分切請U3暫留，待產線確認鍍層量後再行處置。 (RMK00103) | 訂單:2505DCD003/001 CC1 <生產備註> 事項如下 . 超低光澤產品,色差計塗佈量依據5+20U為基準。RYF89 以5+22U為基準。 (RMK00103) . 請出口人員貼上"請勿堆疊"紅色標簽. (RMK00103) . R字頭色碼因色差對膜厚極其敏感，MASS目標102%~115%之間. (RMK00103) . R字頭色碼塗佈量須在20U以上,不然會有白色點狀(繩紋),已被客戶訴賠. (RMK00103) . 捲起單位張力請加大至 5.5（有另行備註要求張力設定時，依另行備註需求設定）） (RMK00103) . 1.入口板厚以平凸分釐卡量測,其W/D距板邊10mm處量測 (RMK00619) . 2.入口急峻度≦0.7%，毛邊(雙平頭分釐卡)≦30μm(一定要落實記錄，以作為品質追蹤依據) (RMK00619) . 3.出/入口鼓起≦0.5mm超出管制規格請TSD送RCL確認板形 (RMK00619) . 4.前處理皮膜Si=14±5 mg/m2於CC2品檢室Twin-X:NRC350-Si(SUS304)檢測 (RMK00619) . 5.其餘品質管制若無特別註明，則以對應的烤漆產品用途管制 (RMK00619) . 6.【捲取+套桶】出口一律 STAGGER 捲取，並使用比訂單寬度"加寬"的套桶（一般為"P"，超低光澤與印刷為"S"） (RMK00619) | 訂單:2505DCD003/001 CC2 <生產備註> 事項如下 . 超低光澤產品,色差計塗佈量依據5+20U為基準。RYF89 以5+22U為基準。 (RMK00103) . 請出口人員貼上"請勿堆疊"紅色標簽. (RMK00103) . R字頭色碼因色差對膜厚極其敏感，MASS目標102%~115%之間. (RMK00103) . R字頭色碼塗佈量須在20U以上,不然會有白色點狀(繩紋),已被客戶訴賠. (RMK00103) . 1.入口板厚以平凸分釐卡量測,其W/D距板邊10mm處量測 (RMK00619) . 2.入口急峻度≦0.7%，毛邊(雙平頭分釐卡)≦30μm(一定要落實記錄，以作為品質追蹤依據) (RMK00619) . 3.出/入口鼓起≦0.5mm超出管制規格請TSD送RCL確認板形 (RMK00619) . 4.前處理皮膜Si=14±5 mg/m2於CC2品檢室Twin-X:NRC350-Si(SUS304)檢測 (RMK00619) . 5.其餘品質管制若無特別註明，則以對應的烤漆產品用途管制 (RMK00619) . 6.【捲取+套桶】出口一律 STAGGER 捲取，並使用比訂單寬度"加寬"的套桶（一般為"P"，超低光澤與印刷為"S"） (RMK00619) | 訂單:2505DCD003/001 RCL 無 <生產備註> 事項 | 訂單:2505DCD003/001 CCPK 無 <生產備註> 事項 | 訂單:2505DCD003/001 CGQC <品檢備註> 事項如下 . 瓦形屋頂用 注意鍍層控制範圍：min=標準值，Max=標準值+30 (RMK00103) | 訂單:2505DCD003/001 CCQC <品檢備註> 事項如下 . 超低光澤產品,色差計塗佈量依據5+20U為基準。RYF89 以5+22U為基準。 (RMK00103) . R字頭色碼因色差對膜厚極其敏感，MASS目標102%~115%之間. (RMK00103) . 1.入口板厚以平凸分釐卡量測,其W/D距板邊10mm處量測 (RMK00619) . 2.入口急峻度≦0.7%，毛邊(雙平頭分釐卡)≦30μm(一定要落實記錄，以作為品質追蹤依據) (RMK00619) . 3.出/入口鼓起≦0.5mm超出管制規格請TSD送RCL確認板形 (RMK00619) . 4.前處理皮膜Si=14±5 mg/m2於CC2品檢室Twin-X:NRC350-Si(SUS304)檢測 (RMK00619) . 5.其餘品質管制若無特別註明，則以對應的烤漆產品用途管制 (RMK00619) . 6.【捲取+套桶】出口一律 STAGGER 捲取，並使用比訂單寬度"加寬"的套桶（一般為"P"，超低光澤與印刷為"S"） (RMK00619) | 訂單:2505DCD003/001 TOL 無 <生產備註> 事項 |  | 訂單 2505DCD003/001 修改記錄如下: 20250515 16:01:51 (21003) 退火碼: >> S1, 用途碼: >> CIA008, 背面標示: >> C989, 訂單背面顏色(五碼): >> BW73Y, 背面漆膜厚: >> 12.5, 背面漆塗漆型式幾塗幾烤: >> 2, 鉻酸鹽: >> Z, 訂單厚度: >> 0.46, 訂單重: >> 30, 重量容許率(下限): >> 10, 重量容許率(上限): >> 10, 訂單寬度: >> 914, 鍍製方式: >> BC, 鋼捲內徑: >> 508, 鋼捲下限重: >> 3, 鋼捲上限重: >> 5, 壓花條件碼: >> -, 表面花紋: >> -, 綠色識別碼: >> -, 印刷輥號: >> -, 產品代碼: >> PPSUS, 皮膜碼: >> -, 單位別: >> M, 油品種類: >> Z, 塗油量: >> Z, 包裝代碼: >> A3 , 保護膜碼: >> -, 客戶試片取樣型式: >> -, 調質碼: >> S, 套筒碼: >> P , 規格: >> CSUS304-20, 製造標準: >> SYSCO, 表面處理劑種類: >> Z, 表面處理劑塗佈量: >> Z, 伸長率測試: >> N, 硬度測試碼: >> N, 抗拉強度測試: >> N, 降伏強度測試: >> N, 厚度變異: >> 0, 訂單正面顏色(五碼): >> 2Y730, 正面漆膜厚: >> 25, 正面漆塗漆型式幾塗幾烤: >> 2, 修邊碼: >> Y, 重量碼: >> AW, 鋼捲捲向: >> I, 鍍層碼: >> -, 20250515 16:36:20 (21003) 訂單重: 30 >> 15, 20250515 16:52:56 (21003) 訂單重: 15 >> 5, 套筒碼: P >> S , 訂單正面顏色(五碼): 2Y730 >> RYF89, 20250515 16:58:46 (21003) 訂單厚度: 0.46 >> 0.36, | *:
PPSUS | 2505DCD003/002 |  |  | 1. PPSUS&PPAL 單位長度(M/T)要自己算完後修改 SOP內容。RD洗衣機外殼用可用 -0.04～0 去算 (OFP00649)-{.不符.} | 訂單:2505DCD003/002 CPL 無 <生產備註> 事項 | 訂單:2505DCD003/002 CR1 無 <生產備註> 事項 | 訂單:2505DCD003/002 CR2 無 <生產備註> 事項 | 訂單:2505DCD003/002 CG1 <生產備註> 事項如下 . 瓦形屋頂用 注意鍍層控制範圍：min=標準值，Max=標準值+30 (RMK00103) . 因成形性需求故鍍層量有上限管制，排程變換前後一顆分切請U3暫留，待產線確認鍍層量後再行處置。 (RMK00103) | 訂單:2505DCD003/002 CG2 <生產備註> 事項如下 . 瓦形屋頂用 注意鍍層控制範圍：min=標準值，Max=標準值+30 (RMK00103) . 因成形性需求故鍍層量有上限管制，排程變換前後一顆分切請U3暫留，待產線確認鍍層量後再行處置。 (RMK00103) | 訂單:2505DCD003/002 CC1 <生產備註> 事項如下 . 超低光澤產品,色差計塗佈量依據5+20U為基準。RYF89 以5+22U為基準。 (RMK00103) . 請出口人員貼上"請勿堆疊"紅色標簽. (RMK00103) . R字頭色碼因色差對膜厚極其敏感，MASS目標102%~115%之間. (RMK00103) . R字頭色碼塗佈量須在20U以上,不然會有白色點狀(繩紋),已被客戶訴賠. (RMK00103) . 捲起單位張力請加大至 5.5（有另行備註要求張力設定時，依另行備註需求設定）） (RMK00103) . 1.入口板厚以平凸分釐卡量測,其W/D距板邊10mm處量測 (RMK00619) . 2.入口急峻度≦0.7%，毛邊(雙平頭分釐卡)≦30μm(一定要落實記錄，以作為品質追蹤依據) (RMK00619) . 3.出/入口鼓起≦0.5mm超出管制規格請TSD送RCL確認板形 (RMK00619) . 4.前處理皮膜Si=14±5 mg/m2於CC2品檢室Twin-X:NRC350-Si(SUS304)檢測 (RMK00619) . 5.其餘品質管制若無特別註明，則以對應的烤漆產品用途管制 (RMK00619) . 6.【捲取+套桶】出口一律 STAGGER 捲取，並使用比訂單寬度"加寬"的套桶（一般為"P"，超低光澤與印刷為"S"） (RMK00619) | 訂單:2505DCD003/002 CC2 <生產備註> 事項如下 . 超低光澤產品,色差計塗佈量依據5+20U為基準。RYF89 以5+22U為基準。 (RMK00103) . 請出口人員貼上"請勿堆疊"紅色標簽. (RMK00103) . R字頭色碼因色差對膜厚極其敏感，MASS目標102%~115%之間. (RMK00103) . R字頭色碼塗佈量須在20U以上,不然會有白色點狀(繩紋),已被客戶訴賠. (RMK00103) . 1.入口板厚以平凸分釐卡量測,其W/D距板邊10mm處量測 (RMK00619) . 2.入口急峻度≦0.7%，毛邊(雙平頭分釐卡)≦30μm(一定要落實記錄，以作為品質追蹤依據) (RMK00619) . 3.出/入口鼓起≦0.5mm超出管制規格請TSD送RCL確認板形 (RMK00619) . 4.前處理皮膜Si=14±5 mg/m2於CC2品檢室Twin-X:NRC350-Si(SUS304)檢測 (RMK00619) . 5.其餘品質管制若無特別註明，則以對應的烤漆產品用途管制 (RMK00619) . 6.【捲取+套桶】出口一律 STAGGER 捲取，並使用比訂單寬度"加寬"的套桶（一般為"P"，超低光澤與印刷為"S"） (RMK00619) | 訂單:2505DCD003/002 RCL 無 <生產備註> 事項 | 訂單:2505DCD003/002 CCPK 無 <生產備註> 事項 | 訂單:2505DCD003/002 CGQC <品檢備註> 事項如下 . 瓦形屋頂用 注意鍍層控制範圍：min=標準值，Max=標準值+30 (RMK00103) | 訂單:2505DCD003/002 CCQC <品檢備註> 事項如下 . 超低光澤產品,色差計塗佈量依據5+20U為基準。RYF89 以5+22U為基準。 (RMK00103) . R字頭色碼因色差對膜厚極其敏感，MASS目標102%~115%之間. (RMK00103) . 1.入口板厚以平凸分釐卡量測,其W/D距板邊10mm處量測 (RMK00619) . 2.入口急峻度≦0.7%，毛邊(雙平頭分釐卡)≦30μm(一定要落實記錄，以作為品質追蹤依據) (RMK00619) . 3.出/入口鼓起≦0.5mm超出管制規格請TSD送RCL確認板形 (RMK00619) . 4.前處理皮膜Si=14±5 mg/m2於CC2品檢室Twin-X:NRC350-Si(SUS304)檢測 (RMK00619) . 5.其餘品質管制若無特別註明，則以對應的烤漆產品用途管制 (RMK00619) . 6.【捲取+套桶】出口一律 STAGGER 捲取，並使用比訂單寬度"加寬"的套桶（一般為"P"，超低光澤與印刷為"S"） (RMK00619) | 訂單:2505DCD003/002 TOL 無 <生產備註> 事項 |  | 訂單 2505DCD003/002 修改記錄如下: 20250515 16:52:57 (21003) 退火碼: >> S1, 用途碼: >> CIA008, 背面標示: >> C989, 訂單背面顏色(五碼): >> BW73Y, 背面漆膜厚: >> 12.5, 背面漆塗漆型式幾塗幾烤: >> 2, 鉻酸鹽: >> Z, 訂單厚度: >> 0.46, 訂單重: >> 8, 重量容許率(下限): >> 10, 重量容許率(上限): >> 10, 訂單寬度: >> 914, 鍍製方式: >> BC, 鋼捲內徑: >> 508, 鋼捲下限重: >> 3, 鋼捲上限重: >> 5, 壓花條件碼: >> -, 表面花紋: >> -, 綠色識別碼: >> -, 印刷輥號: >> -, 產品代碼: >> PPSUS, 皮膜碼: >> -, 單位別: >> M, 油品種類: >> Z, 塗油量: >> Z, 包裝代碼: >> A3 , 保護膜碼: >> -, 客戶試片取樣數量: >> 0, 客戶試片取樣型式: >> -, 調質碼: >> S, 套筒碼: >> P , 規格: >> CSUS304-20, 製造標準: >> SYSCO, 表面處理劑種類: >> Z, 表面處理劑塗佈量: >> Z, 伸長率測試: >> N, 硬度測試碼: >> N, 抗拉強度測試: >> N, 降伏強度測試: >> N, 厚度變異: >> 0, 訂單正面顏色(五碼): >> RYF89, 正面漆膜厚: >> 25, 正面漆塗漆型式幾塗幾烤: >> 2, 修邊碼: >> Y, 重量碼: >> AW, 鋼捲捲向: >> I, 鍍層碼: >> -, 20250515 17:02:22 (21003) 套筒碼: P >> S , | *:
PPSUS | 2505DCD003/003 |  |  | 1. PPSUS&PPAL 單位長度(M/T)要自己算完後修改 SOP內容。RD洗衣機外殼用可用 -0.04～0 去算 (OFP00649)-{.不符.} | 訂單:2505DCD003/003 CPL 無 <生產備註> 事項 | 訂單:2505DCD003/003 CR1 無 <生產備註> 事項 | 訂單:2505DCD003/003 CR2 無 <生產備註> 事項 | 訂單:2505DCD003/003 CG1 無 <生產備註> 事項 | 訂單:2505DCD003/003 CG2 無 <生產備註> 事項 | 訂單:2505DCD003/003 CC1 <生產備註> 事項如下 . 1.入口板厚以平凸分釐卡量測,其W/D距板邊10mm處量測 (RMK00619) . 2.入口急峻度≦0.7%，毛邊(雙平頭分釐卡)≦30μm(一定要落實記錄，以作為品質追蹤依據) (RMK00619) . 3.出/入口鼓起≦0.5mm超出管制規格請TSD送RCL確認板形 (RMK00619) . 4.前處理皮膜Si=14±5 mg/m2於CC2品檢室Twin-X:NRC350-Si(SUS304)檢測 (RMK00619) . 5.其餘品質管制若無特別註明，則以對應的烤漆產品用途管制 (RMK00619) . 6.【捲取+套桶】出口一律 STAGGER 捲取，並使用比訂單寬度"加寬"的套桶（一般為"P"，超低光澤與印刷為"S"） (RMK00619) | 訂單:2505DCD003/003 CC2 <生產備註> 事項如下 . 1.入口板厚以平凸分釐卡量測,其W/D距板邊10mm處量測 (RMK00619) . 2.入口急峻度≦0.7%，毛邊(雙平頭分釐卡)≦30μm(一定要落實記錄，以作為品質追蹤依據) (RMK00619) . 3.出/入口鼓起≦0.5mm超出管制規格請TSD送RCL確認板形 (RMK00619) . 4.前處理皮膜Si=14±5 mg/m2於CC2品檢室Twin-X:NRC350-Si(SUS304)檢測 (RMK00619) . 5.其餘品質管制若無特別註明，則以對應的烤漆產品用途管制 (RMK00619) . 6.【捲取+套桶】出口一律 STAGGER 捲取，並使用比訂單寬度"加寬"的套桶（一般為"P"，超低光澤與印刷為"S"） (RMK00619) | 訂單:2505DCD003/003 RCL 無 <生產備註> 事項 | 訂單:2505DCD003/003 CCPK 無 <生產備註> 事項 | 訂單:2505DCD003/003 CGQC 無 <品檢備註> 事項 | 訂單:2505DCD003/003 CCQC <品檢備註> 事項如下 . 1.入口板厚以平凸分釐卡量測,其W/D距板邊10mm處量測 (RMK00619) . 2.入口急峻度≦0.7%，毛邊(雙平頭分釐卡)≦30μm(一定要落實記錄，以作為品質追蹤依據) (RMK00619) . 3.出/入口鼓起≦0.5mm超出管制規格請TSD送RCL確認板形 (RMK00619) . 4.前處理皮膜Si=14±5 mg/m2於CC2品檢室Twin-X:NRC350-Si(SUS304)檢測 (RMK00619) . 5.其餘品質管制若無特別註明，則以對應的烤漆產品用途管制 (RMK00619) . 6.【捲取+套桶】出口一律 STAGGER 捲取，並使用比訂單寬度"加寬"的套桶（一般為"P"，超低光澤與印刷為"S"） (RMK00619) | 訂單:2505DCD003/003 TOL 無 <生產備註> 事項 |  | 訂單 2505DCD003/003 修改記錄如下: 20250515 16:52:59 (21003) 退火碼: >> S1, 用途碼: >> CIA008, 背面標示: >> C989, 訂單背面顏色(五碼): >> BW73Y, 背面漆膜厚: >> 12.5, 背面漆塗漆型式幾塗幾烤: >> 2, 鉻酸鹽: >> Z, 訂單厚度: >> 0.46, 訂單重: >> 15, 重量容許率(下限): >> 10, 重量容許率(上限): >> 10, 訂單寬度: >> 914, 鍍製方式: >> BC, 鋼捲內徑: >> 508, 鋼捲下限重: >> 3, 鋼捲上限重: >> 5, 壓花條件碼: >> -, 表面花紋: >> -, 綠色識別碼: >> -, 印刷輥號: >> -, 產品代碼: >> PPSUS, 皮膜碼: >> -, 單位別: >> M, 油品種類: >> Z, 塗油量: >> Z, 包裝代碼: >> A3 , 保護膜碼: >> -, 客戶試片取樣數量: >> 0, 客戶試片取樣型式: >> -, 調質碼: >> S, 套筒碼: >> P , 規格: >> CSUS304-20, 製造標準: >> SYSCO, 表面處理劑種類: >> Z, 表面處理劑塗佈量: >> Z, 伸長率測試: >> N, 硬度測試碼: >> N, 抗拉強度測試: >> N, 降伏強度測試: >> N, 厚度變異: >> 0, 訂單正面顏色(五碼): >> 2Y730, 正面漆膜厚: >> 25, 正面漆塗漆型式幾塗幾烤: >> 2, 修邊碼: >> Y, 重量碼: >> AW, 鋼捲捲向: >> I, 鍍層碼: >> -, | *:
PPSUS | 2505DCD003/004 |  |  | 1. PPSUS&PPAL 單位長度(M/T)要自己算完後修改 SOP內容。RD洗衣機外殼用可用 -0.04～0 去算 (OFP00649)-{.不符.} | 訂單:2505DCD003/004 CPL 無 <生產備註> 事項 | 訂單:2505DCD003/004 CR1 無 <生產備註> 事項 | 訂單:2505DCD003/004 CR2 無 <生產備註> 事項 | 訂單:2505DCD003/004 CG1 無 <生產備註> 事項 | 訂單:2505DCD003/004 CG2 無 <生產備註> 事項 | 訂單:2505DCD003/004 CC1 <生產備註> 事項如下 . 【抽氣量】白色系在CC1生產時,FINISH抽氣量請設定250,如生產中發生色差b值異常升高,請股長再加大抽氣量因應 (RMK00560) . 1.入口板厚以平凸分釐卡量測,其W/D距板邊10mm處量測 (RMK00619) . 2.入口急峻度≦0.7%，毛邊(雙平頭分釐卡)≦30μm(一定要落實記錄，以作為品質追蹤依據) (RMK00619) . 3.出/入口鼓起≦0.5mm超出管制規格請TSD送RCL確認板形 (RMK00619) . 4.前處理皮膜Si=14±5 mg/m2於CC2品檢室Twin-X:NRC350-Si(SUS304)檢測 (RMK00619) . 5.其餘品質管制若無特別註明，則以對應的烤漆產品用途管制 (RMK00619) . 6.【捲取+套桶】出口一律 STAGGER 捲取，並使用比訂單寬度"加寬"的套桶（一般為"P"，超低光澤與印刷為"S"） (RMK00619) | 訂單:2505DCD003/004 CC2 <生產備註> 事項如下 . 【抽氣量】白色系在CC1生產時,FINISH抽氣量請設定250,如生產中發生色差b值異常升高,請股長再加大抽氣量因應 (RMK00560) . 1.入口板厚以平凸分釐卡量測,其W/D距板邊10mm處量測 (RMK00619) . 2.入口急峻度≦0.7%，毛邊(雙平頭分釐卡)≦30μm(一定要落實記錄，以作為品質追蹤依據) (RMK00619) . 3.出/入口鼓起≦0.5mm超出管制規格請TSD送RCL確認板形 (RMK00619) . 4.前處理皮膜Si=14±5 mg/m2於CC2品檢室Twin-X:NRC350-Si(SUS304)檢測 (RMK00619) . 5.其餘品質管制若無特別註明，則以對應的烤漆產品用途管制 (RMK00619) . 6.【捲取+套桶】出口一律 STAGGER 捲取，並使用比訂單寬度"加寬"的套桶（一般為"P"，超低光澤與印刷為"S"） (RMK00619) | 訂單:2505DCD003/004 RCL 無 <生產備註> 事項 | 訂單:2505DCD003/004 CCPK 無 <生產備註> 事項 | 訂單:2505DCD003/004 CGQC 無 <品檢備註> 事項 | 訂單:2505DCD003/004 CCQC <品檢備註> 事項如下 . 1.入口板厚以平凸分釐卡量測,其W/D距板邊10mm處量測 (RMK00619) . 2.入口急峻度≦0.7%，毛邊(雙平頭分釐卡)≦30μm(一定要落實記錄，以作為品質追蹤依據) (RMK00619) . 3.出/入口鼓起≦0.5mm超出管制規格請TSD送RCL確認板形 (RMK00619) . 4.前處理皮膜Si=14±5 mg/m2於CC2品檢室Twin-X:NRC350-Si(SUS304)檢測 (RMK00619) . 5.其餘品質管制若無特別註明，則以對應的烤漆產品用途管制 (RMK00619) . 6.【捲取+套桶】出口一律 STAGGER 捲取，並使用比訂單寬度"加寬"的套桶（一般為"P"，超低光澤與印刷為"S"） (RMK00619) | 訂單:2505DCD003/004 TOL 無 <生產備註> 事項 |  | 訂單 2505DCD003/004 修改記錄如下: 20250515 16:54:46 (21003) 退火碼: >> S1, 用途碼: >> CIA008, 背面標示: >> C989, 訂單背面顏色(五碼): >> BW73Y, 背面漆膜厚: >> 12.5, 背面漆塗漆型式幾塗幾烤: >> 2, 鉻酸鹽: >> Z, 訂單厚度: >> 0.46, 訂單重: >> 15, 重量容許率(下限): >> 10, 重量容許率(上限): >> 10, 訂單寬度: >> 914, 鍍製方式: >> BC, 鋼捲內徑: >> 508, 鋼捲下限重: >> 3, 鋼捲上限重: >> 5, 壓花條件碼: >> -, 表面花紋: >> -, 綠色識別碼: >> -, 印刷輥號: >> -, 產品代碼: >> PPSUS, 皮膜碼: >> -, 單位別: >> M, 油品種類: >> Z, 塗油量: >> Z, 包裝代碼: >> A3 , 保護膜碼: >> -, 客戶試片取樣數量: >> 0, 客戶試片取樣型式: >> -, 調質碼: >> S, 套筒碼: >> P , 規格: >> CSUS304-20, 製造標準: >> SYSCO, 表面處理劑種類: >> Z, 表面處理劑塗佈量: >> Z, 伸長率測試: >> N, 硬度測試碼: >> N, 抗拉強度測試: >> N, 降伏強度測試: >> N, 厚度變異: >> 0, 訂單正面顏色(五碼): >> 1W080, 正面漆膜厚: >> 25, 正面漆塗漆型式幾塗幾烤: >> 2, 修邊碼: >> Y, 重量碼: >> AW, 鋼捲捲向: >> I, 鍍層碼: >> -, | *:
PPSUS | 2505DCD003/005 |  |  | 1. PPSUS&PPAL 單位長度(M/T)要自己算完後修改 SOP內容。RD洗衣機外殼用可用 -0.04～0 去算 (OFP00649)-{.不符.} | 訂單:2505DCD003/005 CPL 無 <生產備註> 事項 | 訂單:2505DCD003/005 CR1 無 <生產備註> 事項 | 訂單:2505DCD003/005 CR2 無 <生產備註> 事項 | 訂單:2505DCD003/005 CG1 無 <生產備註> 事項 | 訂單:2505DCD003/005 CG2 無 <生產備註> 事項 | 訂單:2505DCD003/005 CC1 <生產備註> 事項如下 . 1.入口板厚以平凸分釐卡量測,其W/D距板邊10mm處量測 (RMK00619) . 2.入口急峻度≦0.7%，毛邊(雙平頭分釐卡)≦30μm(一定要落實記錄，以作為品質追蹤依據) (RMK00619) . 3.出/入口鼓起≦0.5mm超出管制規格請TSD送RCL確認板形 (RMK00619) . 4.前處理皮膜Si=14±5 mg/m2於CC2品檢室Twin-X:NRC350-Si(SUS304)檢測 (RMK00619) . 5.其餘品質管制若無特別註明，則以對應的烤漆產品用途管制 (RMK00619) . 6.【捲取+套桶】出口一律 STAGGER 捲取，並使用比訂單寬度"加寬"的套桶（一般為"P"，超低光澤與印刷為"S"） (RMK00619) | 訂單:2505DCD003/005 CC2 <生產備註> 事項如下 . 1.入口板厚以平凸分釐卡量測,其W/D距板邊10mm處量測 (RMK00619) . 2.入口急峻度≦0.7%，毛邊(雙平頭分釐卡)≦30μm(一定要落實記錄，以作為品質追蹤依據) (RMK00619) . 3.出/入口鼓起≦0.5mm超出管制規格請TSD送RCL確認板形 (RMK00619) . 4.前處理皮膜Si=14±5 mg/m2於CC2品檢室Twin-X:NRC350-Si(SUS304)檢測 (RMK00619) . 5.其餘品質管制若無特別註明，則以對應的烤漆產品用途管制 (RMK00619) . 6.【捲取+套桶】出口一律 STAGGER 捲取，並使用比訂單寬度"加寬"的套桶（一般為"P"，超低光澤與印刷為"S"） (RMK00619) | 訂單:2505DCD003/005 RCL 無 <生產備註> 事項 | 訂單:2505DCD003/005 CCPK 無 <生產備註> 事項 | 訂單:2505DCD003/005 CGQC 無 <品檢備註> 事項 | 訂單:2505DCD003/005 CCQC <品檢備註> 事項如下 . 1.入口板厚以平凸分釐卡量測,其W/D距板邊10mm處量測 (RMK00619) . 2.入口急峻度≦0.7%，毛邊(雙平頭分釐卡)≦30μm(一定要落實記錄，以作為品質追蹤依據) (RMK00619) . 3.出/入口鼓起≦0.5mm超出管制規格請TSD送RCL確認板形 (RMK00619) . 4.前處理皮膜Si=14±5 mg/m2於CC2品檢室Twin-X:NRC350-Si(SUS304)檢測 (RMK00619) . 5.其餘品質管制若無特別註明，則以對應的烤漆產品用途管制 (RMK00619) . 6.【捲取+套桶】出口一律 STAGGER 捲取，並使用比訂單寬度"加寬"的套桶（一般為"P"，超低光澤與印刷為"S"） (RMK00619) | 訂單:2505DCD003/005 TOL 無 <生產備註> 事項 |  | 訂單 2505DCD003/005 修改記錄如下: 20250515 16:53:02 (21003) 退火碼: >> S1, 用途碼: >> CIA008, 背面標示: >> C989, 訂單背面顏色(五碼): >> BW73Y, 背面漆膜厚: >> 12.5, 背面漆塗漆型式幾塗幾烤: >> 2, 鉻酸鹽: >> Z, 訂單厚度: >> 0.46, 訂單重: >> 7, 重量容許率(下限): >> 10, 重量容許率(上限): >> 10, 訂單寬度: >> 914, 鍍製方式: >> BC, 鋼捲內徑: >> 508, 鋼捲下限重: >> 3, 鋼捲上限重: >> 5, 壓花條件碼: >> -, 表面花紋: >> -, 綠色識別碼: >> -, 印刷輥號: >> -, 產品代碼: >> PPSUS, 皮膜碼: >> -, 單位別: >> M, 油品種類: >> Z, 塗油量: >> Z, 包裝代碼: >> A3 , 保護膜碼: >> -, 客戶試片取樣數量: >> 0, 客戶試片取樣型式: >> -, 調質碼: >> S, 套筒碼: >> P , 規格: >> CSUS304-20, 製造標準: >> SYSCO, 表面處理劑種類: >> Z, 表面處理劑塗佈量: >> Z, 伸長率測試: >> N, 硬度測試碼: >> N, 抗拉強度測試: >> N, 降伏強度測試: >> N, 厚度變異: >> 0, 訂單正面顏色(五碼): >> 1G380, 正面漆膜厚: >> 25, 正面漆塗漆型式幾塗幾烤: >> 2, 修邊碼: >> Y, 重量碼: >> AW, 鋼捲捲向: >> I, 鍍層碼: >> -, | *:
PPGL | 2505DCD004/001 |  | 1. 部分大陸料含B元素超過CNS規範管制，故請原料CNS規範之訂單不要配大陸料 (OFP00684)-{.不符.} | 1. 訂單若有厚度變異，冷軋厚度公差比照烤漆計算公式 , 但最小為 1/2 公差做設定 (OFP00254)-{.不符.} 2. "偏薄要求訂單" 鍍後厚度減 鍍後厚度下限需大於 0.02 MM,以免發生厚度不足狀況 (OFP00369)-{.不符.} 3. 部分大陸料含B元素超過CNS規範管制，故請原料CNS規範之訂單不要配大陸料 (OFP00684)-{.不符.} | 訂單:2505DCD004/001 CPL <生產備註> 事項如下 . 除HGI/ HGL 訂單邊緣不噴油. 其餘皆側緣噴油 (RMK00285) | 訂單:2505DCD004/001 CR1 無 <生產備註> 事項 | 訂單:2505DCD004/001 CR2 無 <生產備註> 事項 | 訂單:2505DCD004/001 CG1 無 <生產備註> 事項 | 訂單:2505DCD004/001 CG2 無 <生產備註> 事項 | 訂單:2505DCD004/001 CC1 <生產備註> 事項如下 . ★品檢注意！JIS&CNS 訂單必須每滿50噸一定要再做一次TEST (RMK00259) . 【品檢】 第一PASS(只塗底漆)仍需作外觀板面檢驗, 若發現缺陷以８８Ｂ處置作暫留 (RMK00345) . 【品檢】測試時依Base色差值管制, 超出管制值時,若TSD2 或 TDCC判定要生產, 請在測試及外觀報表簽名 (RMK00345) . 【品檢】 測試時最後成品要不要生產由 TSD2決定 (RMK00345) . 【品檢】正式生產後, 請保留第二分切試片，簽名當作此生產批對色板, 並請留意同批目視無明顯色差。 (RMK00345) . 【品檢】每一分切留30cm*全寬試片1片裁成A4一片 TO 業務 (RMK00345) . 2015年發生過訴賠。請出口使用鋼套桶前請檢查焊接處，以免捲取後產生折痕 (RMK00381) . 2.第2Pass (RMK00438) . 2.1.線速: 50mpm 印刷輥號: G34-C1300 (RMK00438) . 2.2.第2Pass生產，前處理不必塗裝。 (RMK00438) . 2.3.出口鋼捲請貼“禁止疊放”紅色標籤。收捲張力設定同rough matt。 (RMK00438) . 2.4.Base 2輥R塗裝，濾心50μ，稀釋Thinner為No.2B，粘度50±10”，PMT設定為232℃。 (RMK00438) . 2.5.Printer (Head 1 + Head 3) 2輥印刷砂岩石紋圖案 (NYT37S)。 (RMK00438) . 2.6.Printer 生產時需開熱風。 (RMK00438) . 2.7.Printer Head 4 塗裝KP 1E6172，PMT設定為232℃。 (RMK00438) . 2.8.1E6172 Clear有含骨材，塗裝黏度：先以原液塗裝視塗裝板面狀況作調整。 (RMK00438) . 2.9.Clear稀釋Thinner為No.2B，濾心125μ。 (RMK00438) . 1.第1Pass (RMK00595) . 1.1.線速85mpm，只塗裝正面5μ，背面僅前處理不塗漆。 (RMK00595) . 1.2.正面底漆以R塗裝方式，不允許繩紋或塗佈不均..等塗裝缺陷。 (RMK00595) . 1.3.塗佈量請控制95~105%。 (RMK00595) . 1.4.第1Pass生產不用噴背標。 (RMK00595) | 訂單:2505DCD004/001 CC2 <生產備註> 事項如下 . ★品檢注意！JIS&CNS 訂單必須每滿50噸一定要再做一次TEST (RMK00259) . 【品檢】 第一PASS(只塗底漆)仍需作外觀板面檢驗, 若發現缺陷以８８Ｂ處置作暫留 (RMK00345) . 【品檢】測試時依Base色差值管制, 超出管制值時,若TSD2 或 TDCC判定要生產, 請在測試及外觀報表簽名 (RMK00345) . 【品檢】 測試時最後成品要不要生產由 TSD2決定 (RMK00345) . 【品檢】正式生產後, 請保留第二分切試片，簽名當作此生產批對色板, 並請留意同批目視無明顯色差。 (RMK00345) . 【品檢】每一分切留30cm*全寬試片1片裁成A4一片 TO 業務 (RMK00345) . 2015年發生過訴賠。請出口使用鋼套桶前請檢查焊接處，以免捲取後產生折痕 (RMK00381) . 2.第2Pass (RMK00438) . 2.1.線速: 50mpm 印刷輥號: G34-C1300 (RMK00438) . 2.2.第2Pass生產，前處理不必塗裝。 (RMK00438) . 2.3.出口鋼捲請貼“禁止疊放”紅色標籤。收捲張力設定同rough matt。 (RMK00438) . 2.4.Base 2輥R塗裝，濾心50μ，稀釋Thinner為No.2B，粘度50±10”，PMT設定為232℃。 (RMK00438) . 2.5.Printer (Head 1 + Head 3) 2輥印刷砂岩石紋圖案 (NYT37S)。 (RMK00438) . 2.6.Printer 生產時需開熱風。 (RMK00438) . 2.7.Printer Head 4 塗裝KP 1E6172，PMT設定為232℃。 (RMK00438) . 2.8.1E6172 Clear有含骨材，塗裝黏度：先以原液塗裝視塗裝板面狀況作調整。 (RMK00438) . 2.9.Clear稀釋Thinner為No.2B，濾心125μ。 (RMK00438) . 1.第1Pass (RMK00595) . 1.1.線速85mpm，只塗裝正面5μ，背面僅前處理不塗漆。 (RMK00595) . 1.2.正面底漆以R塗裝方式，不允許繩紋或塗佈不均..等塗裝缺陷。 (RMK00595) . 1.3.塗佈量請控制95~105%。 (RMK00595) . 1.4.第1Pass生產不用噴背標。 (RMK00595) | 訂單:2505DCD004/001 RCL 無 <生產備註> 事項 | 訂單:2505DCD004/001 CCPK 無 <生產備註> 事項 | 訂單:2505DCD004/001 CGQC 無 <品檢備註> 事項 | 訂單:2505DCD004/001 CCQC <品檢備註> 事項如下 . ★品檢注意！JIS&CNS 訂單必須每滿50噸一定要再做一次TEST (RMK00259) . 【品檢】 第一PASS(只塗底漆)仍需作外觀板面檢驗, 若發現缺陷以８８Ｂ處置作暫留 (RMK00345) . 【品檢】測試時依Base色差值管制, 超出管制值時,若TSD2 或 TDCC判定要生產, 請在測試及外觀報表簽名 (RMK00345) . 【品檢】 測試時最後成品要不要生產由 TSD2決定 (RMK00345) . 【品檢】正式生產後, 請保留第二分切試片，簽名當作此生產批對色板, 並請留意同批目視無明顯色差。 (RMK00345) . 【品檢】每一分切留30cm*全寬試片1片裁成A4一片 TO 業務 (RMK00345) . 2.第2Pass (RMK00438) . 2.1.線速: 50mpm 印刷輥號: G34-C1300 (RMK00438) . 2.2.第2Pass生產，前處理不必塗裝。 (RMK00438) . 2.3.出口鋼捲請貼“禁止疊放”紅色標籤。收捲張力設定同rough matt。 (RMK00438) . 2.4.Base 2輥R塗裝，濾心50μ，稀釋Thinner為No.2B，粘度50±10”，PMT設定為232℃。 (RMK00438) . 2.5.Printer (Head 1 + Head 3) 2輥印刷砂岩石紋圖案 (NYT37S)。 (RMK00438) . 2.6.Printer 生產時需開熱風。 (RMK00438) . 2.7.Printer Head 4 塗裝KP 1E6172，PMT設定為232℃。 (RMK00438) . 2.8.1E6172 Clear有含骨材，塗裝黏度：先以原液塗裝視塗裝板面狀況作調整。 (RMK00438) . 2.9.Clear稀釋Thinner為No.2B，濾心125μ。 (RMK00438) . 1.第1Pass (RMK00595) . 1.1.線速85mpm，只塗裝正面5μ，背面僅前處理不塗漆。 (RMK00595) . 1.2.正面底漆以R塗裝方式，不允許繩紋或塗佈不均..等塗裝缺陷。 (RMK00595) . 1.3.塗佈量請控制95~105%。 (RMK00595) . 1.4.第1Pass生產不用噴背標。 (RMK00595) | 訂單:2505DCD004/001 TOL 無 <生產備註> 事項 |  | 訂單 2505DCD004/001 修改記錄如下: 20250516 08:32:51 (21003) 退火碼: >> S1, 用途碼: >> COA020, 背面標示: >> C811, 訂單背面顏色(五碼): >> BW73X, 背面漆膜厚: >> 15, 背面漆塗漆型式幾塗幾烤: >> 2, 鉻酸鹽: >> Z, 訂單厚度: >> 0.35, 訂單重: >> 220, 重量容許率(下限): >> 10, 重量容許率(上限): >> 10, 訂單寬度: >> 914, 鍍製方式: >> BC, 鋼捲內徑: >> 508, 鋼捲下限重: >> 3, 鋼捲上限重: >> 5, 壓花條件碼: >> -, 表面花紋: >> R, GL鋅花要求下限: >> 0, GL鋅花要求上限: >> 0, 綠色識別碼: >> -, 印刷輥號: >> G34-C1300, 產品代碼: >> PPGL, 皮膜碼: >> -, 單位別: >> M, 油品種類: >> Z, 塗油量: >> Z, 包裝代碼: >> D2 , 保護膜碼: >> -, 客戶試片取樣型式: >> -, 調質碼: >> S, 套筒碼: >> S , 規格: >> CGLCC-20, 製造標準: >> CNS, 表面處理劑種類: >> Z, 表面處理劑塗佈量: >> Z, 伸長率測試: >> N, 硬度測試碼: >> N, 抗拉強度測試: >> N, 降伏強度測試: >> N, 厚度變異: >> -1.6, 訂單正面顏色(五碼): >> NYS3X, 正面漆膜厚: >> NOM, 正面漆塗漆型式幾塗幾烤: >> 2, 修邊碼: >> Y, 重量碼: >> AW, 鋼捲捲向: >> I, 鍍層碼: >> AZ150, 20250523 14:01:43 (21003) 訂單重: 220 >> 70, | H:厚度偏薄
PPGL | 2505DCD004/002 |  | 1. 部分大陸料含B元素超過CNS規範管制，故請原料CNS規範之訂單不要配大陸料 (OFP00684)-{.不符.} | 1. 訂單若有厚度變異，冷軋厚度公差比照烤漆計算公式 , 但最小為 1/2 公差做設定 (OFP00254)-{.不符.} 2. "偏薄要求訂單" 鍍後厚度減 鍍後厚度下限需大於 0.02 MM,以免發生厚度不足狀況 (OFP00369)-{.不符.} 3. 部分大陸料含B元素超過CNS規範管制，故請原料CNS規範之訂單不要配大陸料 (OFP00684)-{.不符.} | 訂單:2505DCD004/002 CPL <生產備註> 事項如下 . 除HGI/ HGL 訂單邊緣不噴油. 其餘皆側緣噴油 (RMK00285) | 訂單:2505DCD004/002 CR1 無 <生產備註> 事項 | 訂單:2505DCD004/002 CR2 無 <生產備註> 事項 | 訂單:2505DCD004/002 CG1 無 <生產備註> 事項 | 訂單:2505DCD004/002 CG2 無 <生產備註> 事項 | 訂單:2505DCD004/002 CC1 <生產備註> 事項如下 . ★品檢注意！JIS&CNS 訂單必須每滿50噸一定要再做一次TEST (RMK00259) . 【品檢】 第一PASS(只塗底漆)仍需作外觀板面檢驗, 若發現缺陷以８８Ｂ處置作暫留 (RMK00345) . 【品檢】測試時依Base色差值管制, 超出管制值時,若TSD2 或 TDCC判定要生產, 請在測試及外觀報表簽名 (RMK00345) . 【品檢】 測試時最後成品要不要生產由 TSD2決定 (RMK00345) . 【品檢】正式生產後, 請保留第二分切試片，簽名當作此生產批對色板, 並請留意同批目視無明顯色差。 (RMK00345) . 【品檢】每一分切留30cm*全寬試片1片裁成A4一片 TO 業務 (RMK00345) . 2015年發生過訴賠。請出口使用鋼套桶前請檢查焊接處，以免捲取後產生折痕 (RMK00381) . 2.第2Pass (RMK00437) . 2.1.線速: 60mpm 印刷輥號: F14-C1300 (RMK00437) . 2.2.第2Pass生產，前處理不必塗裝。 (RMK00437) . 2.3.出口鋼捲請貼“禁止疊放”紅色標籤。收捲張力設定同rough matt。 (RMK00437) . 2.4.Base 2輥R塗裝，濾心50μ，稀釋Thinner為No.2B，粘度50±10”，PMT設定為232℃。 (RMK00437) . 2.5.Printer Head 2 印刷紅豆杉木紋圖案 (NBT34S)。 (RMK00437) . 2.6.Printer Head 4 塗裝KP 1E6172 Clear，PMT設定為232℃。 (RMK00437) . 2.7.Clear有含骨材，塗裝黏度：先以原液塗裝，視塗裝板面狀況作調整。 (RMK00437) . 2.8.Clear稀釋Thinner為No.2B，濾心125μ。 (RMK00437) . 2.9.PS. 2016/09月起紅豆杉切換Clear（原光澤25度1ED062改為光澤10度1E6172） (RMK00437) . 1.第1Pass (RMK00595) . 1.1.線速85mpm，只塗裝正面5μ，背面僅前處理不塗漆。 (RMK00595) . 1.2.正面底漆以R塗裝方式，不允許繩紋或塗佈不均..等塗裝缺陷。 (RMK00595) . 1.3.塗佈量請控制95~105%。 (RMK00595) . 1.4.第1Pass生產不用噴背標。 (RMK00595) | 訂單:2505DCD004/002 CC2 <生產備註> 事項如下 . ★品檢注意！JIS&CNS 訂單必須每滿50噸一定要再做一次TEST (RMK00259) . 【品檢】 第一PASS(只塗底漆)仍需作外觀板面檢驗, 若發現缺陷以８８Ｂ處置作暫留 (RMK00345) . 【品檢】測試時依Base色差值管制, 超出管制值時,若TSD2 或 TDCC判定要生產, 請在測試及外觀報表簽名 (RMK00345) . 【品檢】 測試時最後成品要不要生產由 TSD2決定 (RMK00345) . 【品檢】正式生產後, 請保留第二分切試片，簽名當作此生產批對色板, 並請留意同批目視無明顯色差。 (RMK00345) . 【品檢】每一分切留30cm*全寬試片1片裁成A4一片 TO 業務 (RMK00345) . 2015年發生過訴賠。請出口使用鋼套桶前請檢查焊接處，以免捲取後產生折痕 (RMK00381) . 2.第2Pass (RMK00437) . 2.1.線速: 60mpm 印刷輥號: F14-C1300 (RMK00437) . 2.2.第2Pass生產，前處理不必塗裝。 (RMK00437) . 2.3.出口鋼捲請貼“禁止疊放”紅色標籤。收捲張力設定同rough matt。 (RMK00437) . 2.4.Base 2輥R塗裝，濾心50μ，稀釋Thinner為No.2B，粘度50±10”，PMT設定為232℃。 (RMK00437) . 2.5.Printer Head 2 印刷紅豆杉木紋圖案 (NBT34S)。 (RMK00437) . 2.6.Printer Head 4 塗裝KP 1E6172 Clear，PMT設定為232℃。 (RMK00437) . 2.7.Clear有含骨材，塗裝黏度：先以原液塗裝，視塗裝板面狀況作調整。 (RMK00437) . 2.8.Clear稀釋Thinner為No.2B，濾心125μ。 (RMK00437) . 2.9.PS. 2016/09月起紅豆杉切換Clear（原光澤25度1ED062改為光澤10度1E6172） (RMK00437) . 1.第1Pass (RMK00595) . 1.1.線速85mpm，只塗裝正面5μ，背面僅前處理不塗漆。 (RMK00595) . 1.2.正面底漆以R塗裝方式，不允許繩紋或塗佈不均..等塗裝缺陷。 (RMK00595) . 1.3.塗佈量請控制95~105%。 (RMK00595) . 1.4.第1Pass生產不用噴背標。 (RMK00595) | 訂單:2505DCD004/002 RCL 無 <生產備註> 事項 | 訂單:2505DCD004/002 CCPK 無 <生產備註> 事項 | 訂單:2505DCD004/002 CGQC 無 <品檢備註> 事項 | 訂單:2505DCD004/002 CCQC <品檢備註> 事項如下 . ★品檢注意！JIS&CNS 訂單必須每滿50噸一定要再做一次TEST (RMK00259) . 【品檢】 第一PASS(只塗底漆)仍需作外觀板面檢驗, 若發現缺陷以８８Ｂ處置作暫留 (RMK00345) . 【品檢】測試時依Base色差值管制, 超出管制值時,若TSD2 或 TDCC判定要生產, 請在測試及外觀報表簽名 (RMK00345) . 【品檢】 測試時最後成品要不要生產由 TSD2決定 (RMK00345) . 【品檢】正式生產後, 請保留第二分切試片，簽名當作此生產批對色板, 並請留意同批目視無明顯色差。 (RMK00345) . 【品檢】每一分切留30cm*全寬試片1片裁成A4一片 TO 業務 (RMK00345) . 2.第2Pass (RMK00437) . 2.1.線速: 60mpm 印刷輥號: F14-C1300 (RMK00437) . 2.2.第2Pass生產，前處理不必塗裝。 (RMK00437) . 2.3.出口鋼捲請貼“禁止疊放”紅色標籤。收捲張力設定同rough matt。 (RMK00437) . 2.4.Base 2輥R塗裝，濾心50μ，稀釋Thinner為No.2B，粘度50±10”，PMT設定為232℃。 (RMK00437) . 2.5.Printer Head 2 印刷紅豆杉木紋圖案 (NBT34S)。 (RMK00437) . 2.6.Printer Head 4 塗裝KP 1E6172 Clear，PMT設定為232℃。 (RMK00437) . 2.7.Clear有含骨材，塗裝黏度：先以原液塗裝，視塗裝板面狀況作調整。 (RMK00437) . 2.8.Clear稀釋Thinner為No.2B，濾心125μ。 (RMK00437) . 2.9.PS. 2016/09月起紅豆杉切換Clear（原光澤25度1ED062改為光澤10度1E6172） (RMK00437) . 1.第1Pass (RMK00595) . 1.1.線速85mpm，只塗裝正面5μ，背面僅前處理不塗漆。 (RMK00595) . 1.2.正面底漆以R塗裝方式，不允許繩紋或塗佈不均..等塗裝缺陷。 (RMK00595) . 1.3.塗佈量請控制95~105%。 (RMK00595) . 1.4.第1Pass生產不用噴背標。 (RMK00595) | 訂單:2505DCD004/002 TOL 無 <生產備註> 事項 |  | 訂單 2505DCD004/002 修改記錄如下: 20250523 14:01:45 (21003) 退火碼: >> S1, 用途碼: >> COA020, 背面標示: >> C811, 訂單背面顏色(五碼): >> BW73X, 背面漆膜厚: >> 15, 背面漆塗漆型式幾塗幾烤: >> 2, 鉻酸鹽: >> Z, 訂單厚度: >> 0.35, 訂單重: >> 20, 重量容許率(下限): >> 10, 重量容許率(上限): >> 10, 訂單寬度: >> 914, 鍍製方式: >> BC, 鋼捲內徑: >> 508, 鋼捲下限重: >> 3, 鋼捲上限重: >> 5, 壓花條件碼: >> -, 表面花紋: >> R, GL鋅花要求下限: >> 0, GL鋅花要求上限: >> 0, 綠色識別碼: >> -, 印刷輥號: >> F14-C1300, 產品代碼: >> PPGL, 皮膜碼: >> -, 單位別: >> M, 油品種類: >> Z, 塗油量: >> Z, 包裝代碼: >> D2 , 保護膜碼: >> -, 客戶試片取樣型式: >> -, 調質碼: >> S, 套筒碼: >> S , 規格: >> CGLCC-20, 製造標準: >> CNS, 表面處理劑種類: >> Z, 表面處理劑塗佈量: >> Z, 伸長率測試: >> N, 硬度測試碼: >> N, 抗拉強度測試: >> N, 降伏強度測試: >> N, 厚度變異: >> -1.6, 訂單正面顏色(五碼): >> NBW3T, 正面漆膜厚: >> NOM, 正面漆塗漆型式幾塗幾烤: >> 2, 修邊碼: >> Y, 重量碼: >> AW, 鋼捲捲向: >> I, 鍍層碼: >> AZ150, | H:厚度偏薄
PPGL | 2505DCD004/003 |  | 1. 部分大陸料含B元素超過CNS規範管制，故請原料CNS規範之訂單不要配大陸料 (OFP00684)-{.不符.} | 1. 訂單若有厚度變異，冷軋厚度公差比照烤漆計算公式 , 但最小為 1/2 公差做設定 (OFP00254)-{.不符.} 2. 高光新增備註（適用非直立式包裝）：請出口每顆鋼捲貼紅色 " 禁止疊放 " 貼紙，如果有套桶S最多2層 (OFP00366)-{.不符.} 3. "偏薄要求訂單" 鍍後厚度減 鍍後厚度下限需大於 0.02 MM,以免發生厚度不足狀況 (OFP00369)-{.不符.} 4. 部分大陸料含B元素超過CNS規範管制，故請原料CNS規範之訂單不要配大陸料 (OFP00684)-{.不符.} | 訂單:2505DCD004/003 CPL <生產備註> 事項如下 . 除HGI/ HGL 訂單邊緣不噴油. 其餘皆側緣噴油 (RMK00285) | 訂單:2505DCD004/003 CR1 無 <生產備註> 事項 | 訂單:2505DCD004/003 CR2 無 <生產備註> 事項 | 訂單:2505DCD004/003 CG1 無 <生產備註> 事項 | 訂單:2505DCD004/003 CG2 無 <生產備註> 事項 | 訂單:2505DCD004/003 CC1 <生產備註> 事項如下 . ★品檢注意！JIS&CNS 訂單必須每滿50噸一定要再做一次TEST (RMK00259) . 【品檢】 第一PASS(只塗底漆)仍需作外觀板面檢驗, 若發現缺陷以８８Ｂ處置作暫留 (RMK00345) . 【品檢】測試時依Base色差值管制, 超出管制值時,若TSD2 或 TDCC判定要生產, 請在測試及外觀報表簽名 (RMK00345) . 【品檢】 測試時最後成品要不要生產由 TSD2決定 (RMK00345) . 【品檢】正式生產後, 請保留第二分切試片，簽名當作此生產批對色板, 並請留意同批目視無明顯色差。 (RMK00345) . 【品檢】每一分切留30cm*全寬試片1片裁成A4一片 TO 業務 (RMK00345) . 2015年發生過訴賠。請出口使用鋼套桶前請檢查焊接處，以免捲取後產生折痕 (RMK00381) . 2.第2Pass (RMK00439) . 2.1.線速: 60mpm 印刷輥號: G04-C1300 (RMK00439) . 2.2.第2Pass生產，前處理不必塗裝。 (RMK00439) . 2.3.出口鋼捲請貼“禁止疊放”紅色標籤。收捲張力設定同rough matt。 (RMK00439) . 2.4.Base 2輥R塗裝，濾心50μ，稀釋Thinner為No.2B，粘度50±10”，PMT設定為232℃。 (RMK00439) . 2.5.Printer Head 1 大理石紋圖案 (NWT11S)。 (RMK00439) . 2.6.Printer Head 4 塗裝KP 1E6312 Clear，PMT設定為232℃。 (RMK00439) . 2.7.Clear不含骨材，濾心50μ，塗裝黏度先原液塗裝視塗裝板面狀況作調整，若繩紋明顯可嘗試將黏度降至100秒。 (RMK00439) . 2.8.Clear稀釋Thinner為No.2B。 (RMK00439) . 【抽氣量】白色系在CC1生產時,FINISH抽氣量請設定250,如生產中發生色差b值異常升高,請股長再加大抽氣量因應 (RMK00560) . 1.第1Pass (RMK00595) . 1.1.線速85mpm，只塗裝正面5μ，背面僅前處理不塗漆。 (RMK00595) . 1.2.正面底漆以R塗裝方式，不允許繩紋或塗佈不均..等塗裝缺陷。 (RMK00595) . 1.3.塗佈量請控制95~105%。 (RMK00595) . 1.4.第1Pass生產不用噴背標。 (RMK00595) | 訂單:2505DCD004/003 CC2 <生產備註> 事項如下 . ★品檢注意！JIS&CNS 訂單必須每滿50噸一定要再做一次TEST (RMK00259) . 【品檢】 第一PASS(只塗底漆)仍需作外觀板面檢驗, 若發現缺陷以８８Ｂ處置作暫留 (RMK00345) . 【品檢】測試時依Base色差值管制, 超出管制值時,若TSD2 或 TDCC判定要生產, 請在測試及外觀報表簽名 (RMK00345) . 【品檢】 測試時最後成品要不要生產由 TSD2決定 (RMK00345) . 【品檢】正式生產後, 請保留第二分切試片，簽名當作此生產批對色板, 並請留意同批目視無明顯色差。 (RMK00345) . 【品檢】每一分切留30cm*全寬試片1片裁成A4一片 TO 業務 (RMK00345) . 2015年發生過訴賠。請出口使用鋼套桶前請檢查焊接處，以免捲取後產生折痕 (RMK00381) . 2.第2Pass (RMK00439) . 2.1.線速: 60mpm 印刷輥號: G04-C1300 (RMK00439) . 2.2.第2Pass生產，前處理不必塗裝。 (RMK00439) . 2.3.出口鋼捲請貼“禁止疊放”紅色標籤。收捲張力設定同rough matt。 (RMK00439) . 2.4.Base 2輥R塗裝，濾心50μ，稀釋Thinner為No.2B，粘度50±10”，PMT設定為232℃。 (RMK00439) . 2.5.Printer Head 1 大理石紋圖案 (NWT11S)。 (RMK00439) . 2.6.Printer Head 4 塗裝KP 1E6312 Clear，PMT設定為232℃。 (RMK00439) . 2.7.Clear不含骨材，濾心50μ，塗裝黏度先原液塗裝視塗裝板面狀況作調整，若繩紋明顯可嘗試將黏度降至100秒。 (RMK00439) . 2.8.Clear稀釋Thinner為No.2B。 (RMK00439) . 【抽氣量】白色系在CC1生產時,FINISH抽氣量請設定250,如生產中發生色差b值異常升高,請股長再加大抽氣量因應 (RMK00560) . 1.第1Pass (RMK00595) . 1.1.線速85mpm，只塗裝正面5μ，背面僅前處理不塗漆。 (RMK00595) . 1.2.正面底漆以R塗裝方式，不允許繩紋或塗佈不均..等塗裝缺陷。 (RMK00595) . 1.3.塗佈量請控制95~105%。 (RMK00595) . 1.4.第1Pass生產不用噴背標。 (RMK00595) | 訂單:2505DCD004/003 RCL 無 <生產備註> 事項 | 訂單:2505DCD004/003 CCPK 無 <生產備註> 事項 | 訂單:2505DCD004/003 CGQC 無 <品檢備註> 事項 | 訂單:2505DCD004/003 CCQC <品檢備註> 事項如下 . ★品檢注意！JIS&CNS 訂單必須每滿50噸一定要再做一次TEST (RMK00259) . 【品檢】 第一PASS(只塗底漆)仍需作外觀板面檢驗, 若發現缺陷以８８Ｂ處置作暫留 (RMK00345) . 【品檢】測試時依Base色差值管制, 超出管制值時,若TSD2 或 TDCC判定要生產, 請在測試及外觀報表簽名 (RMK00345) . 【品檢】 測試時最後成品要不要生產由 TSD2決定 (RMK00345) . 【品檢】正式生產後, 請保留第二分切試片，簽名當作此生產批對色板, 並請留意同批目視無明顯色差。 (RMK00345) . 【品檢】每一分切留30cm*全寬試片1片裁成A4一片 TO 業務 (RMK00345) . 2.第2Pass (RMK00439) . 2.1.線速: 60mpm 印刷輥號: G04-C1300 (RMK00439) . 2.2.第2Pass生產，前處理不必塗裝。 (RMK00439) . 2.3.出口鋼捲請貼“禁止疊放”紅色標籤。收捲張力設定同rough matt。 (RMK00439) . 2.4.Base 2輥R塗裝，濾心50μ，稀釋Thinner為No.2B，粘度50±10”，PMT設定為232℃。 (RMK00439) . 2.5.Printer Head 1 大理石紋圖案 (NWT11S)。 (RMK00439) . 2.6.Printer Head 4 塗裝KP 1E6312 Clear，PMT設定為232℃。 (RMK00439) . 2.7.Clear不含骨材，濾心50μ，塗裝黏度先原液塗裝視塗裝板面狀況作調整，若繩紋明顯可嘗試將黏度降至100秒。 (RMK00439) . 2.8.Clear稀釋Thinner為No.2B。 (RMK00439) . 1.第1Pass (RMK00595) . 1.1.線速85mpm，只塗裝正面5μ，背面僅前處理不塗漆。 (RMK00595) . 1.2.正面底漆以R塗裝方式，不允許繩紋或塗佈不均..等塗裝缺陷。 (RMK00595) . 1.3.塗佈量請控制95~105%。 (RMK00595) . 1.4.第1Pass生產不用噴背標。 (RMK00595) | 訂單:2505DCD004/003 TOL 無 <生產備註> 事項 |  | 訂單 2505DCD004/003 修改記錄如下: 20250523 14:01:48 (21003) 退火碼: >> S1, 用途碼: >> COA020, 背面標示: >> C811, 訂單背面顏色(五碼): >> BW74X, 背面漆膜厚: >> 15, 背面漆塗漆型式幾塗幾烤: >> 2, 鉻酸鹽: >> Z, 訂單厚度: >> 0.35, 訂單重: >> 80, 重量容許率(下限): >> 10, 重量容許率(上限): >> 10, 訂單寬度: >> 914, 鍍製方式: >> BC, 鋼捲內徑: >> 508, 鋼捲下限重: >> 3, 鋼捲上限重: >> 5, 壓花條件碼: >> -, 表面花紋: >> R, 綠色識別碼: >> -, 印刷輥號: >> G04-C1300, 產品代碼: >> PPGL, 皮膜碼: >> -, 單位別: >> M, 油品種類: >> Z, 塗油量: >> Z, 包裝代碼: >> D2 , 保護膜碼: >> -, 客戶試片取樣數量: >> 0, 客戶試片取樣型式: >> -, 調質碼: >> S, 套筒碼: >> S , 規格: >> CGLCC-20, 製造標準: >> CNS, 表面處理劑種類: >> Z, 表面處理劑塗佈量: >> Z, 伸長率測試: >> N, 硬度測試碼: >> N, 抗拉強度測試: >> N, 降伏強度測試: >> N, 厚度變異: >> -1.6, 訂單正面顏色(五碼): >> NWS1Z, 正面漆膜厚: >> NOM, 正面漆塗漆型式幾塗幾烤: >> 2, 修邊碼: >> Y, 重量碼: >> AW, 鋼捲捲向: >> I, 鍍層碼: >> AZ150, | H:厚度偏薄
PPGL | 2505DCD004/004 |  | 1. 部分大陸料含B元素超過CNS規範管制，故請原料CNS規範之訂單不要配大陸料 (OFP00684)-{.不符.} | 1. 訂單若有厚度變異，冷軋厚度公差比照烤漆計算公式 , 但最小為 1/2 公差做設定 (OFP00254)-{.不符.} 2. "偏薄要求訂單" 鍍後厚度減 鍍後厚度下限需大於 0.02 MM,以免發生厚度不足狀況 (OFP00369)-{.不符.} 3. 部分大陸料含B元素超過CNS規範管制，故請原料CNS規範之訂單不要配大陸料 (OFP00684)-{.不符.} | 訂單:2505DCD004/004 CPL <生產備註> 事項如下 . 除HGI/ HGL 訂單邊緣不噴油. 其餘皆側緣噴油 (RMK00285) | 訂單:2505DCD004/004 CR1 無 <生產備註> 事項 | 訂單:2505DCD004/004 CR2 無 <生產備註> 事項 | 訂單:2505DCD004/004 CG1 無 <生產備註> 事項 | 訂單:2505DCD004/004 CG2 無 <生產備註> 事項 | 訂單:2505DCD004/004 CC1 <生產備註> 事項如下 . ★品檢注意！JIS&CNS 訂單必須每滿50噸一定要再做一次TEST (RMK00259) . 【品檢】 第一PASS(只塗底漆)仍需作外觀板面檢驗, 若發現缺陷以８８Ｂ處置作暫留 (RMK00345) . 【品檢】測試時依Base色差值管制, 超出管制值時,若TSD2 或 TDCC判定要生產, 請在測試及外觀報表簽名 (RMK00345) . 【品檢】 測試時最後成品要不要生產由 TSD2決定 (RMK00345) . 【品檢】正式生產後, 請保留第二分切試片，簽名當作此生產批對色板, 並請留意同批目視無明顯色差。 (RMK00345) . 【品檢】每一分切留30cm*全寬試片1片裁成A4一片 TO 業務 (RMK00345) . 2015年發生過訴賠。請出口使用鋼套桶前請檢查焊接處，以免捲取後產生折痕 (RMK00381) . 2.第2Pass (RMK00446) . 2.1.線速: 60mpm 印刷輥號: F44-C1300 (RMK00446) . 2.2.第2Pass生產，前處理不必塗裝。 (RMK00446) . 2.3.出口鋼捲請貼“禁止疊放”紅色標籤。收捲張力設定同rough matt。 (RMK00446) . 2.4.Base 2輥R塗裝，濾心50μ，Thinner No.2B，粘度50±10”，PMT設定為232℃。 (RMK00446) . 2.5.Printer Head 2 印刷白柚木紋圖案 (NBT28S)。 (RMK00446) . 2.6.Printer Head 4 塗裝1E6172，PMT設定為232℃。 (RMK00446) . 2.7.1E6172 Clear有含骨材，塗裝黏度：先以原液塗裝視塗裝板面狀況作調整。 (RMK00446) . 2.8.Clear稀釋Thinner為No.2B，濾心125μ。 (RMK00446) . 1.第1Pass (RMK00595) . 1.1.線速85mpm，只塗裝正面5μ，背面僅前處理不塗漆。 (RMK00595) . 1.2.正面底漆以R塗裝方式，不允許繩紋或塗佈不均..等塗裝缺陷。 (RMK00595) . 1.3.塗佈量請控制95~105%。 (RMK00595) . 1.4.第1Pass生產不用噴背標。 (RMK00595) | 訂單:2505DCD004/004 CC2 <生產備註> 事項如下 . ★品檢注意！JIS&CNS 訂單必須每滿50噸一定要再做一次TEST (RMK00259) . 【品檢】 第一PASS(只塗底漆)仍需作外觀板面檢驗, 若發現缺陷以８８Ｂ處置作暫留 (RMK00345) . 【品檢】測試時依Base色差值管制, 超出管制值時,若TSD2 或 TDCC判定要生產, 請在測試及外觀報表簽名 (RMK00345) . 【品檢】 測試時最後成品要不要生產由 TSD2決定 (RMK00345) . 【品檢】正式生產後, 請保留第二分切試片，簽名當作此生產批對色板, 並請留意同批目視無明顯色差。 (RMK00345) . 【品檢】每一分切留30cm*全寬試片1片裁成A4一片 TO 業務 (RMK00345) . 2015年發生過訴賠。請出口使用鋼套桶前請檢查焊接處，以免捲取後產生折痕 (RMK00381) . 2.第2Pass (RMK00446) . 2.1.線速: 60mpm 印刷輥號: F44-C1300 (RMK00446) . 2.2.第2Pass生產，前處理不必塗裝。 (RMK00446) . 2.3.出口鋼捲請貼“禁止疊放”紅色標籤。收捲張力設定同rough matt。 (RMK00446) . 2.4.Base 2輥R塗裝，濾心50μ，Thinner No.2B，粘度50±10”，PMT設定為232℃。 (RMK00446) . 2.5.Printer Head 2 印刷白柚木紋圖案 (NBT28S)。 (RMK00446) . 2.6.Printer Head 4 塗裝1E6172，PMT設定為232℃。 (RMK00446) . 2.7.1E6172 Clear有含骨材，塗裝黏度：先以原液塗裝視塗裝板面狀況作調整。 (RMK00446) . 2.8.Clear稀釋Thinner為No.2B，濾心125μ。 (RMK00446) . 1.第1Pass (RMK00595) . 1.1.線速85mpm，只塗裝正面5μ，背面僅前處理不塗漆。 (RMK00595) . 1.2.正面底漆以R塗裝方式，不允許繩紋或塗佈不均..等塗裝缺陷。 (RMK00595) . 1.3.塗佈量請控制95~105%。 (RMK00595) . 1.4.第1Pass生產不用噴背標。 (RMK00595) | 訂單:2505DCD004/004 RCL 無 <生產備註> 事項 | 訂單:2505DCD004/004 CCPK 無 <生產備註> 事項 | 訂單:2505DCD004/004 CGQC 無 <品檢備註> 事項 | 訂單:2505DCD004/004 CCQC <品檢備註> 事項如下 . ★品檢注意！JIS&CNS 訂單必須每滿50噸一定要再做一次TEST (RMK00259) . 【品檢】 第一PASS(只塗底漆)仍需作外觀板面檢驗, 若發現缺陷以８８Ｂ處置作暫留 (RMK00345) . 【品檢】測試時依Base色差值管制, 超出管制值時,若TSD2 或 TDCC判定要生產, 請在測試及外觀報表簽名 (RMK00345) . 【品檢】 測試時最後成品要不要生產由 TSD2決定 (RMK00345) . 【品檢】正式生產後, 請保留第二分切試片，簽名當作此生產批對色板, 並請留意同批目視無明顯色差。 (RMK00345) . 【品檢】每一分切留30cm*全寬試片1片裁成A4一片 TO 業務 (RMK00345) . 2.第2Pass (RMK00446) . 2.1.線速: 60mpm 印刷輥號: F44-C1300 (RMK00446) . 2.2.第2Pass生產，前處理不必塗裝。 (RMK00446) . 2.3.出口鋼捲請貼“禁止疊放”紅色標籤。收捲張力設定同rough matt。 (RMK00446) . 2.4.Base 2輥R塗裝，濾心50μ，Thinner No.2B，粘度50±10”，PMT設定為232℃。 (RMK00446) . 2.5.Printer Head 2 印刷白柚木紋圖案 (NBT28S)。 (RMK00446) . 2.6.Printer Head 4 塗裝1E6172，PMT設定為232℃。 (RMK00446) . 2.7.1E6172 Clear有含骨材，塗裝黏度：先以原液塗裝視塗裝板面狀況作調整。 (RMK00446) . 2.8.Clear稀釋Thinner為No.2B，濾心125μ。 (RMK00446) . 1.第1Pass (RMK00595) . 1.1.線速85mpm，只塗裝正面5μ，背面僅前處理不塗漆。 (RMK00595) . 1.2.正面底漆以R塗裝方式，不允許繩紋或塗佈不均..等塗裝缺陷。 (RMK00595) . 1.3.塗佈量請控制95~105%。 (RMK00595) . 1.4.第1Pass生產不用噴背標。 (RMK00595) | 訂單:2505DCD004/004 TOL 無 <生產備註> 事項 |  | 訂單 2505DCD004/004 修改記錄如下: 20250523 14:01:50 (21003) 退火碼: >> S1, 用途碼: >> COA020, 背面標示: >> C811, 訂單背面顏色(五碼): >> BW73X, 背面漆膜厚: >> 15, 背面漆塗漆型式幾塗幾烤: >> 2, 鉻酸鹽: >> Z, 訂單厚度: >> 0.35, 訂單重: >> 20, 重量容許率(下限): >> 10, 重量容許率(上限): >> 10, 訂單寬度: >> 914, 鍍製方式: >> BC, 鋼捲內徑: >> 508, 鋼捲下限重: >> 3, 鋼捲上限重: >> 5, 壓花條件碼: >> -, 表面花紋: >> R, GL鋅花要求下限: >> 0, GL鋅花要求上限: >> 0, 綠色識別碼: >> -, 印刷輥號: >> F44-C1300, 產品代碼: >> PPGL, 皮膜碼: >> -, 單位別: >> M, 油品種類: >> Z, 塗油量: >> Z, 包裝代碼: >> D2 , 保護膜碼: >> -, 客戶試片取樣型式: >> -, 調質碼: >> S, 套筒碼: >> S , 規格: >> CGLCC-20, 製造標準: >> CNS, 表面處理劑種類: >> Z, 表面處理劑塗佈量: >> Z, 伸長率測試: >> N, 硬度測試碼: >> N, 抗拉強度測試: >> N, 降伏強度測試: >> N, 厚度變異: >> -1.6, 訂單正面顏色(五碼): >> NBW2X, 正面漆膜厚: >> NOM, 正面漆塗漆型式幾塗幾烤: >> 2, 修邊碼: >> Y, 重量碼: >> AW, 鋼捲捲向: >> I, 鍍層碼: >> AZ150, | H:厚度偏薄
PPGL | 2505DCD004/005 |  | 1. 部分大陸料含B元素超過CNS規範管制，故請原料CNS規範之訂單不要配大陸料 (OFP00684)-{.不符.} | 1. 訂單若有厚度變異，冷軋厚度公差比照烤漆計算公式 , 但最小為 1/2 公差做設定 (OFP00254)-{.不符.} 2. "偏薄要求訂單" 鍍後厚度減 鍍後厚度下限需大於 0.02 MM,以免發生厚度不足狀況 (OFP00369)-{.不符.} 3. 部分大陸料含B元素超過CNS規範管制，故請原料CNS規範之訂單不要配大陸料 (OFP00684)-{.不符.} | 訂單:2505DCD004/005 CPL <生產備註> 事項如下 . 除HGI/ HGL 訂單邊緣不噴油. 其餘皆側緣噴油 (RMK00285) | 訂單:2505DCD004/005 CR1 無 <生產備註> 事項 | 訂單:2505DCD004/005 CR2 無 <生產備註> 事項 | 訂單:2505DCD004/005 CG1 無 <生產備註> 事項 | 訂單:2505DCD004/005 CG2 無 <生產備註> 事項 | 訂單:2505DCD004/005 CC1 <生產備註> 事項如下 . ★品檢注意！JIS&CNS 訂單必須每滿50噸一定要再做一次TEST (RMK00259) . 【品檢】 第一PASS(只塗底漆)仍需作外觀板面檢驗, 若發現缺陷以８８Ｂ處置作暫留 (RMK00345) . 【品檢】測試時依Base色差值管制, 超出管制值時,若TSD2 或 TDCC判定要生產, 請在測試及外觀報表簽名 (RMK00345) . 【品檢】 測試時最後成品要不要生產由 TSD2決定 (RMK00345) . 【品檢】正式生產後, 請保留第二分切試片，簽名當作此生產批對色板, 並請留意同批目視無明顯色差。 (RMK00345) . 【品檢】每一分切留30cm*全寬試片1片裁成A4一片 TO 業務 (RMK00345) . 2015年發生過訴賠。請出口使用鋼套桶前請檢查焊接處，以免捲取後產生折痕 (RMK00381) . 2.第2Pass (RMK00436) . 2.1.線速: 60mpm 印刷輥號: F24-C1300 (RMK00436) . 2.3.第2Pass生產，前處理不必塗裝。 (RMK00436) . 2.4.出口鋼捲請貼“禁止疊放”紅色標籤。收捲張力設定同rough matt。 (RMK00436) . 2.5.Base 2輥R塗裝，濾心50μ，稀釋Thinner為No.2B，粘度50±10”，PMT設定為232℃。 (RMK00436) . 2.6.Printer Head 2 印刷松木紋圖案 (NBT77S)。 (RMK00436) . 2.7.Printer Head 4 塗裝1E6172，PMT設定為232℃。 (RMK00436) . 2.8.1E6172 Clear有含骨材，塗裝黏度：先以原液塗裝視塗裝板面狀況作調整。 (RMK00436) . 2.9.Clear稀釋Thinner為No.2B，濾心125μ。 (RMK00436) . 1.第1Pass (RMK00595) . 1.1.線速85mpm，只塗裝正面5μ，背面僅前處理不塗漆。 (RMK00595) . 1.2.正面底漆以R塗裝方式，不允許繩紋或塗佈不均..等塗裝缺陷。 (RMK00595) . 1.3.塗佈量請控制95~105%。 (RMK00595) . 1.4.第1Pass生產不用噴背標。 (RMK00595) | 訂單:2505DCD004/005 CC2 <生產備註> 事項如下 . ★品檢注意！JIS&CNS 訂單必須每滿50噸一定要再做一次TEST (RMK00259) . 【品檢】 第一PASS(只塗底漆)仍需作外觀板面檢驗, 若發現缺陷以８８Ｂ處置作暫留 (RMK00345) . 【品檢】測試時依Base色差值管制, 超出管制值時,若TSD2 或 TDCC判定要生產, 請在測試及外觀報表簽名 (RMK00345) . 【品檢】 測試時最後成品要不要生產由 TSD2決定 (RMK00345) . 【品檢】正式生產後, 請保留第二分切試片，簽名當作此生產批對色板, 並請留意同批目視無明顯色差。 (RMK00345) . 【品檢】每一分切留30cm*全寬試片1片裁成A4一片 TO 業務 (RMK00345) . 2015年發生過訴賠。請出口使用鋼套桶前請檢查焊接處，以免捲取後產生折痕 (RMK00381) . 2.第2Pass (RMK00436) . 2.1.線速: 60mpm 印刷輥號: F24-C1300 (RMK00436) . 2.3.第2Pass生產，前處理不必塗裝。 (RMK00436) . 2.4.出口鋼捲請貼“禁止疊放”紅色標籤。收捲張力設定同rough matt。 (RMK00436) . 2.5.Base 2輥R塗裝，濾心50μ，稀釋Thinner為No.2B，粘度50±10”，PMT設定為232℃。 (RMK00436) . 2.6.Printer Head 2 印刷松木紋圖案 (NBT77S)。 (RMK00436) . 2.7.Printer Head 4 塗裝1E6172，PMT設定為232℃。 (RMK00436) . 2.8.1E6172 Clear有含骨材，塗裝黏度：先以原液塗裝視塗裝板面狀況作調整。 (RMK00436) . 2.9.Clear稀釋Thinner為No.2B，濾心125μ。 (RMK00436) . 1.第1Pass (RMK00595) . 1.1.線速85mpm，只塗裝正面5μ，背面僅前處理不塗漆。 (RMK00595) . 1.2.正面底漆以R塗裝方式，不允許繩紋或塗佈不均..等塗裝缺陷。 (RMK00595) . 1.3.塗佈量請控制95~105%。 (RMK00595) . 1.4.第1Pass生產不用噴背標。 (RMK00595) | 訂單:2505DCD004/005 RCL 無 <生產備註> 事項 | 訂單:2505DCD004/005 CCPK 無 <生產備註> 事項 | 訂單:2505DCD004/005 CGQC 無 <品檢備註> 事項 | 訂單:2505DCD004/005 CCQC <品檢備註> 事項如下 . ★品檢注意！JIS&CNS 訂單必須每滿50噸一定要再做一次TEST (RMK00259) . 【品檢】 第一PASS(只塗底漆)仍需作外觀板面檢驗, 若發現缺陷以８８Ｂ處置作暫留 (RMK00345) . 【品檢】測試時依Base色差值管制, 超出管制值時,若TSD2 或 TDCC判定要生產, 請在測試及外觀報表簽名 (RMK00345) . 【品檢】 測試時最後成品要不要生產由 TSD2決定 (RMK00345) . 【品檢】正式生產後, 請保留第二分切試片，簽名當作此生產批對色板, 並請留意同批目視無明顯色差。 (RMK00345) . 【品檢】每一分切留30cm*全寬試片1片裁成A4一片 TO 業務 (RMK00345) . 2.第2Pass (RMK00436) . 2.1.線速: 60mpm 印刷輥號: F24-C1300 (RMK00436) . 2.3.第2Pass生產，前處理不必塗裝。 (RMK00436) . 2.4.出口鋼捲請貼“禁止疊放”紅色標籤。收捲張力設定同rough matt。 (RMK00436) . 2.5.Base 2輥R塗裝，濾心50μ，稀釋Thinner為No.2B，粘度50±10”，PMT設定為232℃。 (RMK00436) . 2.6.Printer Head 2 印刷松木紋圖案 (NBT77S)。 (RMK00436) . 2.7.Printer Head 4 塗裝1E6172，PMT設定為232℃。 (RMK00436) . 2.8.1E6172 Clear有含骨材，塗裝黏度：先以原液塗裝視塗裝板面狀況作調整。 (RMK00436) . 2.9.Clear稀釋Thinner為No.2B，濾心125μ。 (RMK00436) . 1.第1Pass (RMK00595) . 1.1.線速85mpm，只塗裝正面5μ，背面僅前處理不塗漆。 (RMK00595) . 1.2.正面底漆以R塗裝方式，不允許繩紋或塗佈不均..等塗裝缺陷。 (RMK00595) . 1.3.塗佈量請控制95~105%。 (RMK00595) . 1.4.第1Pass生產不用噴背標。 (RMK00595) | 訂單:2505DCD004/005 TOL 無 <生產備註> 事項 |  | 訂單 2505DCD004/005 修改記錄如下: 20250523 14:01:53 (21003) 退火碼: >> S1, 用途碼: >> COA020, 背面標示: >> C811, 訂單背面顏色(五碼): >> BW73X, 背面漆膜厚: >> 15, 背面漆塗漆型式幾塗幾烤: >> 2, 鉻酸鹽: >> Z, 訂單厚度: >> 0.35, 訂單重: >> 30, 重量容許率(下限): >> 10, 重量容許率(上限): >> 10, 訂單寬度: >> 914, 鍍製方式: >> BC, 鋼捲內徑: >> 508, 鋼捲下限重: >> 3, 鋼捲上限重: >> 5, 壓花條件碼: >> -, 表面花紋: >> R, GL鋅花要求下限: >> 0, GL鋅花要求上限: >> 0, 綠色識別碼: >> -, 印刷輥號: >> F24-C1300, 產品代碼: >> PPGL, 皮膜碼: >> -, 單位別: >> M, 油品種類: >> Z, 塗油量: >> Z, 包裝代碼: >> D2 , 保護膜碼: >> -, 客戶試片取樣型式: >> -, 調質碼: >> S, 套筒碼: >> S , 規格: >> CGLCC-20, 製造標準: >> CNS, 表面處理劑種類: >> Z, 表面處理劑塗佈量: >> Z, 伸長率測試: >> N, 硬度測試碼: >> N, 抗拉強度測試: >> N, 降伏強度測試: >> N, 厚度變異: >> -1.6, 訂單正面顏色(五碼): >> NBW3Y, 正面漆膜厚: >> NOM, 正面漆塗漆型式幾塗幾烤: >> 2, 修邊碼: >> Y, 重量碼: >> AW, 鋼捲捲向: >> I, 鍍層碼: >> AZ150, | H:厚度偏薄
PPSUS | 2505DCD005/001 |  |  | 1. PPSUS&PPAL 單位長度(M/T)要自己算完後修改 SOP內容。RD洗衣機外殼用可用 -0.04～0 去算 (OFP00649)-{.不符.} | 訂單:2505DCD005/001 CPL 無 <生產備註> 事項 | 訂單:2505DCD005/001 CR1 無 <生產備註> 事項 | 訂單:2505DCD005/001 CR2 無 <生產備註> 事項 | 訂單:2505DCD005/001 CG1 無 <生產備註> 事項 | 訂單:2505DCD005/001 CG2 無 <生產備註> 事項 | 訂單:2505DCD005/001 CC1 <生產備註> 事項如下 . 【抽氣量】白色系在CC1生產時,FINISH抽氣量請設定250,如生產中發生色差b值異常升高,請股長再加大抽氣量因應 (RMK00560) . 1.入口板厚以平凸分釐卡量測,其W/D距板邊10mm處量測 (RMK00619) . 2.入口急峻度≦0.7%，毛邊(雙平頭分釐卡)≦30μm(一定要落實記錄，以作為品質追蹤依據) (RMK00619) . 3.出/入口鼓起≦0.5mm超出管制規格請TSD送RCL確認板形 (RMK00619) . 4.前處理皮膜Si=14±5 mg/m2於CC2品檢室Twin-X:NRC350-Si(SUS304)檢測 (RMK00619) . 5.其餘品質管制若無特別註明，則以對應的烤漆產品用途管制 (RMK00619) . 6.【捲取+套桶】出口一律 STAGGER 捲取，並使用比訂單寬度"加寬"的套桶（一般為"P"，超低光澤與印刷為"S"） (RMK00619) | 訂單:2505DCD005/001 CC2 <生產備註> 事項如下 . 【抽氣量】白色系在CC1生產時,FINISH抽氣量請設定250,如生產中發生色差b值異常升高,請股長再加大抽氣量因應 (RMK00560) . 1.入口板厚以平凸分釐卡量測,其W/D距板邊10mm處量測 (RMK00619) . 2.入口急峻度≦0.7%，毛邊(雙平頭分釐卡)≦30μm(一定要落實記錄，以作為品質追蹤依據) (RMK00619) . 3.出/入口鼓起≦0.5mm超出管制規格請TSD送RCL確認板形 (RMK00619) . 4.前處理皮膜Si=14±5 mg/m2於CC2品檢室Twin-X:NRC350-Si(SUS304)檢測 (RMK00619) . 5.其餘品質管制若無特別註明，則以對應的烤漆產品用途管制 (RMK00619) . 6.【捲取+套桶】出口一律 STAGGER 捲取，並使用比訂單寬度"加寬"的套桶（一般為"P"，超低光澤與印刷為"S"） (RMK00619) | 訂單:2505DCD005/001 RCL 無 <生產備註> 事項 | 訂單:2505DCD005/001 CCPK 無 <生產備註> 事項 | 訂單:2505DCD005/001 CGQC 無 <品檢備註> 事項 | 訂單:2505DCD005/001 CCQC <品檢備註> 事項如下 . 1.入口板厚以平凸分釐卡量測,其W/D距板邊10mm處量測 (RMK00619) . 2.入口急峻度≦0.7%，毛邊(雙平頭分釐卡)≦30μm(一定要落實記錄，以作為品質追蹤依據) (RMK00619) . 3.出/入口鼓起≦0.5mm超出管制規格請TSD送RCL確認板形 (RMK00619) . 4.前處理皮膜Si=14±5 mg/m2於CC2品檢室Twin-X:NRC350-Si(SUS304)檢測 (RMK00619) . 5.其餘品質管制若無特別註明，則以對應的烤漆產品用途管制 (RMK00619) . 6.【捲取+套桶】出口一律 STAGGER 捲取，並使用比訂單寬度"加寬"的套桶（一般為"P"，超低光澤與印刷為"S"） (RMK00619) | 訂單:2505DCD005/001 TOL 無 <生產備註> 事項 |  | 訂單 2505DCD005/001 修改記錄如下: 20250520 15:17:19 (22030) 退火碼: >> S1, 用途碼: >> CIA008, 背面標示: >> C989, 訂單背面顏色(五碼): >> BW73Y, 背面漆膜厚: >> 12.5, 背面漆塗漆型式幾塗幾烤: >> 2, 鉻酸鹽: >> Z, 訂單厚度: >> 0.46, 訂單重: >> 30, 重量容許率(下限): >> 10, 重量容許率(上限): >> 10, 訂單寬度: >> 914, 鍍製方式: >> BC, 鋼捲內徑: >> 508, 鋼捲下限重: >> 4, 鋼捲上限重: >> 4.9, 壓花條件碼: >> -, 表面花紋: >> -, 綠色識別碼: >> -, 印刷輥號: >> -, 產品代碼: >> PPSUS, 皮膜碼: >> -, 單位別: >> M, 油品種類: >> Z, 塗油量: >> Z, 包裝代碼: >> A3 , 保護膜碼: >> -, 客戶試片取樣型式: >> -, 調質碼: >> S, 套筒碼: >> P , 規格: >> CSUS304-20, 製造標準: >> SYSCO, 表面處理劑種類: >> Z, 表面處理劑塗佈量: >> Z, 伸長率測試: >> N, 硬度測試碼: >> N, 抗拉強度測試: >> N, 降伏強度測試: >> N, 厚度變異: >> 0, 訂單正面顏色(五碼): >> 1W080, 正面漆膜厚: >> 25, 正面漆塗漆型式幾塗幾烤: >> 2, 修邊碼: >> Y, 重量碼: >> AW, 鋼捲捲向: >> I, 鍍層碼: >> -, | *:
PPSUS | 2505DCD005/002 |  |  | 1. PPSUS&PPAL 單位長度(M/T)要自己算完後修改 SOP內容。RD洗衣機外殼用可用 -0.04～0 去算 (OFP00649)-{.不符.} | 訂單:2505DCD005/002 CPL 無 <生產備註> 事項 | 訂單:2505DCD005/002 CR1 無 <生產備註> 事項 | 訂單:2505DCD005/002 CR2 無 <生產備註> 事項 | 訂單:2505DCD005/002 CG1 <生產備註> 事項如下 . 瓦形屋頂用 注意鍍層控制範圍：min=標準值，Max=標準值+30 (RMK00103) . 因成形性需求故鍍層量有上限管制，排程變換前後一顆分切請U3暫留，待產線確認鍍層量後再行處置。 (RMK00103) | 訂單:2505DCD005/002 CG2 <生產備註> 事項如下 . 瓦形屋頂用 注意鍍層控制範圍：min=標準值，Max=標準值+30 (RMK00103) . 因成形性需求故鍍層量有上限管制，排程變換前後一顆分切請U3暫留，待產線確認鍍層量後再行處置。 (RMK00103) | 訂單:2505DCD005/002 CC1 <生產備註> 事項如下 . 超低光澤產品,色差計塗佈量依據5+20U為基準。RYF89 以5+22U為基準。 (RMK00103) . 請出口人員貼上"請勿堆疊"紅色標簽. (RMK00103) . R字頭色碼因色差對膜厚極其敏感，MASS目標102%~115%之間. (RMK00103) . R字頭色碼塗佈量須在20U以上,不然會有白色點狀(繩紋),已被客戶訴賠. (RMK00103) . 捲起單位張力請加大至 5.5（有另行備註要求張力設定時，依另行備註需求設定）） (RMK00103) . 1.入口板厚以平凸分釐卡量測,其W/D距板邊10mm處量測 (RMK00619) . 2.入口急峻度≦0.7%，毛邊(雙平頭分釐卡)≦30μm(一定要落實記錄，以作為品質追蹤依據) (RMK00619) . 3.出/入口鼓起≦0.5mm超出管制規格請TSD送RCL確認板形 (RMK00619) . 4.前處理皮膜Si=14±5 mg/m2於CC2品檢室Twin-X:NRC350-Si(SUS304)檢測 (RMK00619) . 5.其餘品質管制若無特別註明，則以對應的烤漆產品用途管制 (RMK00619) . 6.【捲取+套桶】出口一律 STAGGER 捲取，並使用比訂單寬度"加寬"的套桶（一般為"P"，超低光澤與印刷為"S"） (RMK00619) | 訂單:2505DCD005/002 CC2 <生產備註> 事項如下 . 超低光澤產品,色差計塗佈量依據5+20U為基準。RYF89 以5+22U為基準。 (RMK00103) . 請出口人員貼上"請勿堆疊"紅色標簽. (RMK00103) . R字頭色碼因色差對膜厚極其敏感，MASS目標102%~115%之間. (RMK00103) . R字頭色碼塗佈量須在20U以上,不然會有白色點狀(繩紋),已被客戶訴賠. (RMK00103) . 1.入口板厚以平凸分釐卡量測,其W/D距板邊10mm處量測 (RMK00619) . 2.入口急峻度≦0.7%，毛邊(雙平頭分釐卡)≦30μm(一定要落實記錄，以作為品質追蹤依據) (RMK00619) . 3.出/入口鼓起≦0.5mm超出管制規格請TSD送RCL確認板形 (RMK00619) . 4.前處理皮膜Si=14±5 mg/m2於CC2品檢室Twin-X:NRC350-Si(SUS304)檢測 (RMK00619) . 5.其餘品質管制若無特別註明，則以對應的烤漆產品用途管制 (RMK00619) . 6.【捲取+套桶】出口一律 STAGGER 捲取，並使用比訂單寬度"加寬"的套桶（一般為"P"，超低光澤與印刷為"S"） (RMK00619) | 訂單:2505DCD005/002 RCL 無 <生產備註> 事項 | 訂單:2505DCD005/002 CCPK 無 <生產備註> 事項 | 訂單:2505DCD005/002 CGQC <品檢備註> 事項如下 . 瓦形屋頂用 注意鍍層控制範圍：min=標準值，Max=標準值+30 (RMK00103) | 訂單:2505DCD005/002 CCQC <品檢備註> 事項如下 . 超低光澤產品,色差計塗佈量依據5+20U為基準。RYF89 以5+22U為基準。 (RMK00103) . R字頭色碼因色差對膜厚極其敏感，MASS目標102%~115%之間. (RMK00103) . 1.入口板厚以平凸分釐卡量測,其W/D距板邊10mm處量測 (RMK00619) . 2.入口急峻度≦0.7%，毛邊(雙平頭分釐卡)≦30μm(一定要落實記錄，以作為品質追蹤依據) (RMK00619) . 3.出/入口鼓起≦0.5mm超出管制規格請TSD送RCL確認板形 (RMK00619) . 4.前處理皮膜Si=14±5 mg/m2於CC2品檢室Twin-X:NRC350-Si(SUS304)檢測 (RMK00619) . 5.其餘品質管制若無特別註明，則以對應的烤漆產品用途管制 (RMK00619) . 6.【捲取+套桶】出口一律 STAGGER 捲取，並使用比訂單寬度"加寬"的套桶（一般為"P"，超低光澤與印刷為"S"） (RMK00619) | 訂單:2505DCD005/002 TOL 無 <生產備註> 事項 |  | 訂單 2505DCD005/002 修改記錄如下: 20250520 15:17:21 (22030) 退火碼: >> S1, 用途碼: >> CIA008, 背面標示: >> C989, 訂單背面顏色(五碼): >> BW73Y, 背面漆膜厚: >> 12.5, 背面漆塗漆型式幾塗幾烤: >> 2, 鉻酸鹽: >> Z, 訂單厚度: >> 0.46, 訂單重: >> 40, 重量容許率(下限): >> 10, 重量容許率(上限): >> 10, 訂單寬度: >> 914, 鍍製方式: >> BC, 鋼捲內徑: >> 508, 鋼捲下限重: >> 4, 鋼捲上限重: >> 4.9, 壓花條件碼: >> -, 表面花紋: >> -, 綠色識別碼: >> -, 印刷輥號: >> -, 產品代碼: >> PPSUS, 皮膜碼: >> -, 單位別: >> M, 油品種類: >> Z, 塗油量: >> Z, 包裝代碼: >> A3 , 保護膜碼: >> -, 客戶試片取樣型式: >> -, 調質碼: >> S, 套筒碼: >> S , 規格: >> CSUS304-20, 製造標準: >> SYSCO, 表面處理劑種類: >> Z, 表面處理劑塗佈量: >> Z, 伸長率測試: >> N, 硬度測試碼: >> N, 抗拉強度測試: >> N, 降伏強度測試: >> N, 厚度變異: >> 0, 訂單正面顏色(五碼): >> RYF89, 正面漆膜厚: >> 25, 正面漆塗漆型式幾塗幾烤: >> 2, 修邊碼: >> Y, 重量碼: >> AW, 鋼捲捲向: >> I, 鍍層碼: >> -, | *:
PPGL | 2505DCD006/001 |  | 1. 製造標準為MS、ASTM或銷新加坡之訂單，若無技術指定優先用料，請優先使用國內料，勿使用ANFEN (OFP00406)-{.不符.} | 1. 訂單若有厚度變異，冷軋厚度公差比照烤漆計算公式 , 但最小為 1/2 公差做設定 (OFP00254)-{.不符.} 2. "偏薄要求訂單" 鍍後厚度減 鍍後厚度下限需大於 0.02 MM,以免發生厚度不足狀況 (OFP00369)-{.不符.} 3. 製造標準為MS、ASTM或銷新加坡之訂單，若無技術指定優先用料，請優先使用國內料，勿使用ANFEN (OFP00406)-{.不符.} 4. ★★★穿譜用！不得用於其他用途★★★ (OFP00731)-{.不符.} | 訂單:2505DCD006/001 CPL <生產備註> 事項如下 . 除HGI/ HGL 訂單邊緣不噴油. 其餘皆側緣噴油 (RMK00285) | 訂單:2505DCD006/001 CR1 無 <生產備註> 事項 | 訂單:2505DCD006/001 CR2 無 <生產備註> 事項 | 訂單:2505DCD006/001 CG1 <生產備註> 事項如下 . 平板類,鍍鋅生產時SKIN PASS & T/L 請依據鍍鋅標準規定生產 (RMK00100) . 鍍鋅表面不可有鋅痕、壓痕、凹陷、及刮傷 、應變痕等。 (RMK00100) . 出口鋼捲盤捲後目視不允許有鼓起. (RMK00100) | 訂單:2505DCD006/001 CG2 <生產備註> 事項如下 . 平板類,鍍鋅生產時SKIN PASS & T/L 請依據鍍鋅標準規定生產 (RMK00100) . 鍍鋅表面不可有鋅痕、壓痕、凹陷、及刮傷 、應變痕等。 (RMK00100) . 出口鋼捲盤捲後目視不允許有鼓起. (RMK00100) | 訂單:2505DCD006/001 CC1 <生產備註> 事項如下 . 【抽氣量】白色系在CC1生產時,FINISH抽氣量請設定250,如生產中發生色差b值異常升高,請股長再加大抽氣量因應 (RMK00560) | 訂單:2505DCD006/001 CC2 <生產備註> 事項如下 . 【抽氣量】白色系在CC1生產時,FINISH抽氣量請設定250,如生產中發生色差b值異常升高,請股長再加大抽氣量因應 (RMK00560) | 訂單:2505DCD006/001 RCL 無 <生產備註> 事項 | 訂單:2505DCD006/001 CCPK 無 <生產備註> 事項 | 訂單:2505DCD006/001 CGQC 無 <品檢備註> 事項 | 訂單:2505DCD006/001 CCQC 無 <品檢備註> 事項 | 訂單:2505DCD006/001 TOL 無 <生產備註> 事項 |  | 訂單 2505DCD006/001 修改記錄如下: 20250521 11:33:46 (21003) 退火碼: >> H2, 用途碼: >> CIA008, 背面標示: >> C062, 訂單背面顏色(五碼): >> BW73Y, 背面漆膜厚: >> 12.5, 背面漆塗漆型式幾塗幾烤: >> 2, 鉻酸鹽: >> Z, 訂單厚度: >> 0.42, 訂單重: >> 5, 重量容許率(下限): >> 10, 重量容許率(上限): >> 10, 訂單寬度: >> 914, 鍍製方式: >> AC, 鋼捲內徑: >> 508, 鋼捲下限重: >> 3, 鋼捲上限重: >> 5, 壓花條件碼: >> -, 表面花紋: >> R, 綠色識別碼: >> -, 印刷輥號: >> -, 產品代碼: >> PPGL, 皮膜碼: >> -, 單位別: >> M, 油品種類: >> Z, 塗油量: >> Z, 包裝代碼: >> D2 , 保護膜碼: >> -, 客戶試片取樣型式: >> -, 調質碼: >> S, 套筒碼: >> R , 規格: >> A792MSSGR550, 製造標準: >> ASTM, 表面處理劑種類: >> Z, 表面處理劑塗佈量: >> Z, 伸長率測試: >> N, 硬度測試碼: >> N, 抗拉強度測試: >> N, 降伏強度測試: >> N, 厚度變異: >> -1.2, 訂單正面顏色(五碼): >> 5W126, 正面漆膜厚: >> NOM, 正面漆塗漆型式幾塗幾烤: >> 2, 修邊碼: >> Y, 重量碼: >> AW, 鋼捲捲向: >> I, 鍍層碼: >> AZM100, | H:厚度偏薄
PPGI | 2505DCD007/001 |  | 1. 製造標準為MS、ASTM或銷新加坡之訂單，若無技術指定優先用料，請優先使用國內料，勿使用ANFEN (OFP00406)-{.不符.} | 1. 訂單若有厚度變異，冷軋厚度公差比照烤漆計算公式 , 但最小為 1/2 公差做設定 (OFP00254)-{.不符.} 2. "偏薄要求訂單" 鍍後厚度減 鍍後厚度下限需大於 0.02 MM,以免發生厚度不足狀況 (OFP00369)-{.不符.} 3. 製造標準為MS、ASTM或銷新加坡之訂單，若無技術指定優先用料，請優先使用國內料，勿使用ANFEN (OFP00406)-{.不符.} 4. ★★★穿譜用！不得用於其他用途★★★ (OFP00731)-{.不符.} | 訂單:2505DCD007/001 CPL <生產備註> 事項如下 . 除HGI/ HGL 訂單邊緣不噴油. 其餘皆側緣噴油 (RMK00285) | 訂單:2505DCD007/001 CR1 無 <生產備註> 事項 | 訂單:2505DCD007/001 CR2 無 <生產備註> 事項 | 訂單:2505DCD007/001 CG1 <生產備註> 事項如下 . 平板類,鍍鋅生產時SKIN PASS & T/L 請依據鍍鋅標準規定生產 (RMK00101) . 鍍鋅表面不可有鋅痕、壓痕、凹陷、及刮傷 、應變痕等。 (RMK00101) . 出口鋼捲盤捲後目視不允許有鼓起 (RMK00101) | 訂單:2505DCD007/001 CG2 <生產備註> 事項如下 . 平板類,鍍鋅生產時SKIN PASS & T/L 請依據鍍鋅標準規定生產 (RMK00101) . 鍍鋅表面不可有鋅痕、壓痕、凹陷、及刮傷 、應變痕等。 (RMK00101) . 出口鋼捲盤捲後目視不允許有鼓起 (RMK00101) | 訂單:2505DCD007/001 CC1 <生產備註> 事項如下 . 【抽氣量】白色系在CC1生產時,FINISH抽氣量請設定250,如生產中發生色差b值異常升高,請股長再加大抽氣量因應 (RMK00560) | 訂單:2505DCD007/001 CC2 <生產備註> 事項如下 . 20120627晨會決議 CC2生產 PPGI 時請使用表調 (RMK00191) . 【抽氣量】白色系在CC1生產時,FINISH抽氣量請設定250,如生產中發生色差b值異常升高,請股長再加大抽氣量因應 (RMK00560) | 訂單:2505DCD007/001 RCL 無 <生產備註> 事項 | 訂單:2505DCD007/001 CCPK 無 <生產備註> 事項 | 訂單:2505DCD007/001 CGQC 無 <品檢備註> 事項 | 訂單:2505DCD007/001 CCQC 無 <品檢備註> 事項 | 訂單:2505DCD007/001 TOL 無 <生產備註> 事項 |  | 訂單 2505DCD007/001 修改記錄如下: 20250521 11:32:07 (21003) 退火碼: >> H2, 用途碼: >> CIA008, 背面標示: >> C062, 訂單背面顏色(五碼): >> BW73B, 背面漆膜厚: >> 12.5, 背面漆塗漆型式幾塗幾烤: >> 2, 鉻酸鹽: >> Z, 訂單厚度: >> 0.52, 訂單重: >> 5, 重量容許率(下限): >> 10, 重量容許率(上限): >> 10, 訂單寬度: >> 914, 鍍製方式: >> AC, 鋼捲內徑: >> 508, 鋼捲下限重: >> 3, 鋼捲上限重: >> 5, 壓花條件碼: >> -, 表面花紋: >> Z, 綠色識別碼: >> -, 印刷輥號: >> -, 產品代碼: >> PPGI, 皮膜碼: >> -, 單位別: >> M, 油品種類: >> Z, 塗油量: >> Z, 包裝代碼: >> D2 , 保護膜碼: >> -, 客戶試片取樣型式: >> -, 調質碼: >> S, 套筒碼: >> R , 規格: >> A653MSSGR550, 製造標準: >> ASTM, 表面處理劑種類: >> Z, 表面處理劑塗佈量: >> Z, 伸長率測試: >> N, 硬度測試碼: >> N, 抗拉強度測試: >> N, 降伏強度測試: >> N, 厚度變異: >> -1.4, 訂單正面顏色(五碼): >> 5W121, 正面漆膜厚: >> NOM, 正面漆塗漆型式幾塗幾烤: >> 2, 修邊碼: >> Y, 重量碼: >> AW, 鋼捲捲向: >> I, 鍍層碼: >> Z180, | H:厚度偏薄
PPGL | 2505DCD008/001 |  | 1. 製造標準為MS、ASTM或銷新加坡之訂單，若無技術指定優先用料，請優先使用國內料，勿使用ANFEN (OFP00406)-{.不符.} | 1. 訂單若有厚度變異，冷軋厚度公差比照烤漆計算公式 , 但最小為 1/2 公差做設定 (OFP00254)-{.不符.} 2. 製造標準為MS、ASTM或銷新加坡之訂單，若無技術指定優先用料，請優先使用國內料，勿使用ANFEN (OFP00406)-{.不符.} | 訂單:2505DCD008/001 CPL <生產備註> 事項如下 . 除HGI/ HGL 訂單邊緣不噴油. 其餘皆側緣噴油 (RMK00285) | 訂單:2505DCD008/001 CR1 無 <生產備註> 事項 | 訂單:2505DCD008/001 CR2 無 <生產備註> 事項 | 訂單:2505DCD008/001 CG1 <生產備註> 事項如下 . 平板類,鍍鋅生產時SKIN PASS & T/L 請依據鍍鋅標準規定生產 (RMK00100) . 鍍鋅表面不可有鋅痕、壓痕、凹陷、及刮傷 、應變痕等。 (RMK00100) . 出口鋼捲盤捲後目視不允許有鼓起. (RMK00100) . 鍍層 AZ150 (含) 以上 , 鋅花等級 C~E 目標D，避免鋅花晶界明顯後續造成烤漆點狀未塗漆。 (RMK00565) | 訂單:2505DCD008/001 CG2 <生產備註> 事項如下 . 平板類,鍍鋅生產時SKIN PASS & T/L 請依據鍍鋅標準規定生產 (RMK00100) . 鍍鋅表面不可有鋅痕、壓痕、凹陷、及刮傷 、應變痕等。 (RMK00100) . 出口鋼捲盤捲後目視不允許有鼓起. (RMK00100) . 鍍層 AZ150 (含) 以上 , 鋅花等級 C~E 目標D，避免鋅花晶界明顯後續造成烤漆點狀未塗漆。 (RMK00565) | 訂單:2505DCD008/001 CC1 <生產備註> 事項如下 . 請參考歷史塗裝條件對應色差值，調整1W0862單一MASS(不含底漆)以不低於標準 85%為底線，以達到△ L 管制±0.5 以內的目標 (RMK00399) . 【抽氣量】白色系在CC1生產時,FINISH抽氣量請設定250,如生產中發生色差b值異常升高,請股長再加大抽氣量因應 (RMK00560) | 訂單:2505DCD008/001 CC2 <生產備註> 事項如下 . 請參考歷史塗裝條件對應色差值，調整1W0862單一MASS(不含底漆)以不低於標準 85%為底線，以達到△ L 管制±0.5 以內的目標 (RMK00399) . 【抽氣量】白色系在CC1生產時,FINISH抽氣量請設定250,如生產中發生色差b值異常升高,請股長再加大抽氣量因應 (RMK00560) | 訂單:2505DCD008/001 RCL 無 <生產備註> 事項 | 訂單:2505DCD008/001 CCPK 無 <生產備註> 事項 | 訂單:2505DCD008/001 CGQC <品檢備註> 事項如下 . 鍍層 AZ150 (含) 以上 , 鋅花等級 C~E 目標D，避免鋅花晶界明顯後續造成烤漆點狀未塗漆。 (RMK00565) | 訂單:2505DCD008/001 CCQC <品檢備註> 事項如下 . 請參考歷史塗裝條件對應色差值，調整1W0862單一MASS(不含底漆)以不低於標準 85%為底線，以達到△ L 管制±0.5 以內的目標 (RMK00399) | 訂單:2505DCD008/001 TOL 無 <生產備註> 事項 |  | 訂單 2505DCD008/001 修改記錄如下: 20250521 13:25:21 (21003) 退火碼: >> H2, 用途碼: >> CIA008, 背面標示: >> C104, 訂單背面顏色(五碼): >> BW736, 背面漆膜厚: >> NOM, 背面漆塗漆型式幾塗幾烤: >> 1, 鉻酸鹽: >> Z, 訂單厚度: >> 0.376, 訂單重: >> 5, 重量容許率(下限): >> 10, 重量容許率(上限): >> 10, 訂單寬度: >> 914, 鍍製方式: >> AC, 鋼捲內徑: >> 508, 鋼捲下限重: >> 3, 鋼捲上限重: >> 5, 壓花條件碼: >> -, 表面花紋: >> R, 綠色識別碼: >> -, 印刷輥號: >> -, 產品代碼: >> PPGL, 皮膜碼: >> -, 單位別: >> M, 油品種類: >> Z, 塗油量: >> Z, 包裝代碼: >> D2 , 保護膜碼: >> -, 客戶試片取樣型式: >> -, 調質碼: >> S, 套筒碼: >> N , 規格: >> A792MSSGR550, 製造標準: >> ASTM, 表面處理劑種類: >> Z, 表面處理劑塗佈量: >> Z, 伸長率測試: >> N, 硬度測試碼: >> N, 抗拉強度測試: >> N, 降伏強度測試: >> N, 厚度變異: >> 4.8, 訂單正面顏色(五碼): >> 1W086, 正面漆膜厚: >> NOM, 正面漆塗漆型式幾塗幾烤: >> 2, 修邊碼: >> Y, 重量碼: >> AW, 鋼捲捲向: >> I, 鍍層碼: >> AZM150, | G:厚度偏厚
PPGL | 2505DCD009/001 |  | 1. 製造標準為MS、ASTM或銷新加坡之訂單，若無技術指定優先用料，請優先使用國內料，勿使用ANFEN (OFP00406)-{.不符.} | 1. 訂單若有厚度變異，冷軋厚度公差比照烤漆計算公式 , 但最小為 1/2 公差做設定 (OFP00254)-{.不符.} 2. "偏薄要求訂單" 鍍後厚度減 鍍後厚度下限需大於 0.02 MM,以免發生厚度不足狀況 (OFP00369)-{.不符.} 3. 製造標準為MS、ASTM或銷新加坡之訂單，若無技術指定優先用料，請優先使用國內料，勿使用ANFEN (OFP00406)-{.不符.} | 訂單:2505DCD009/001 CPL <生產備註> 事項如下 . 除HGI/ HGL 訂單邊緣不噴油. 其餘皆側緣噴油 (RMK00285) | 訂單:2505DCD009/001 CR1 無 <生產備註> 事項 | 訂單:2505DCD009/001 CR2 無 <生產備註> 事項 | 訂單:2505DCD009/001 CG1 <生產備註> 事項如下 . 平板類,鍍鋅生產時SKIN PASS & T/L 請依據鍍鋅標準規定生產 (RMK00100) . 鍍鋅表面不可有鋅痕、壓痕、凹陷、及刮傷 、應變痕等。 (RMK00100) . 出口鋼捲盤捲後目視不允許有鼓起. (RMK00100) . 鍍層 AZ150 (含) 以上 , 鋅花等級 C~E 目標D，避免鋅花晶界明顯後續造成烤漆點狀未塗漆。 (RMK00565) | 訂單:2505DCD009/001 CG2 <生產備註> 事項如下 . 平板類,鍍鋅生產時SKIN PASS & T/L 請依據鍍鋅標準規定生產 (RMK00100) . 鍍鋅表面不可有鋅痕、壓痕、凹陷、及刮傷 、應變痕等。 (RMK00100) . 出口鋼捲盤捲後目視不允許有鼓起. (RMK00100) . 鍍層 AZ150 (含) 以上 , 鋅花等級 C~E 目標D，避免鋅花晶界明顯後續造成烤漆點狀未塗漆。 (RMK00565) | 訂單:2505DCD009/001 CC1 無 <生產備註> 事項 | 訂單:2505DCD009/001 CC2 無 <生產備註> 事項 | 訂單:2505DCD009/001 RCL 無 <生產備註> 事項 | 訂單:2505DCD009/001 CCPK 無 <生產備註> 事項 | 訂單:2505DCD009/001 CGQC <品檢備註> 事項如下 . 鍍層 AZ150 (含) 以上 , 鋅花等級 C~E 目標D，避免鋅花晶界明顯後續造成烤漆點狀未塗漆。 (RMK00565) | 訂單:2505DCD009/001 CCQC 無 <品檢備註> 事項 | 訂單:2505DCD009/001 TOL 無 <生產備註> 事項 |  | 訂單 2505DCD009/001 修改記錄如下: 20250521 13:24:35 (21003) 退火碼: >> H2, 用途碼: >> CIA008, 背面標示: >> C104, 訂單背面顏色(五碼): >> BW73Y, 背面漆膜厚: >> 12.5, 背面漆塗漆型式幾塗幾烤: >> 2, 鉻酸鹽: >> Z, 訂單厚度: >> 0.52, 訂單重: >> 5, 重量容許率(下限): >> 10, 重量容許率(上限): >> 10, 訂單寬度: >> 1218, 鍍製方式: >> AC, 鋼捲內徑: >> 508, 鋼捲下限重: >> 3, 鋼捲上限重: >> 5, 壓花條件碼: >> -, 表面花紋: >> R, GL鋅花要求下限: >> -, GL鋅花要求上限: >> -, 綠色識別碼: >> -, 印刷輥號: >> -, 產品代碼: >> PPGL, 皮膜碼: >> -, 單位別: >> M, 油品種類: >> Z, 塗油量: >> Z, 包裝代碼: >> D2 , 保護膜碼: >> -, 客戶試片取樣型式: >> -, 調質碼: >> S, 套筒碼: >> N , 規格: >> A792MSSGR550, 製造標準: >> ASTM, 表面處理劑種類: >> Z, 表面處理劑塗佈量: >> Z, 伸長率測試: >> N, 硬度測試碼: >> N, 抗拉強度測試: >> N, 降伏強度測試: >> N, 厚度變異: >> -1.4, 訂單正面顏色(五碼): >> SG680, 正面漆膜厚: >> 25, 正面漆塗漆型式幾塗幾烤: >> 2, 修邊碼: >> Y, 重量碼: >> AW, 鋼捲捲向: >> I, 鍍層碼: >> AZM150, | H:厚度偏薄
PPSUS | 2505DCD010/001 |  |  | 1. PPSUS&PPAL 單位長度(M/T)要自己算完後修改 SOP內容。RD洗衣機外殼用可用 -0.04～0 去算 (OFP00649)-{.不符.} | 訂單:2505DCD010/001 CPL 無 <生產備註> 事項 | 訂單:2505DCD010/001 CR1 無 <生產備註> 事項 | 訂單:2505DCD010/001 CR2 無 <生產備註> 事項 | 訂單:2505DCD010/001 CG1 無 <生產備註> 事項 | 訂單:2505DCD010/001 CG2 無 <生產備註> 事項 | 訂單:2505DCD010/001 CC1 <生產備註> 事項如下 . 1.入口板厚以平凸分釐卡量測,其W/D距板邊10mm處量測 (RMK00619) . 2.入口急峻度≦0.7%，毛邊(雙平頭分釐卡)≦30μm(一定要落實記錄，以作為品質追蹤依據) (RMK00619) . 3.出/入口鼓起≦0.5mm超出管制規格請TSD送RCL確認板形 (RMK00619) . 4.前處理皮膜Si=14±5 mg/m2於CC2品檢室Twin-X:NRC350-Si(SUS304)檢測 (RMK00619) . 5.其餘品質管制若無特別註明，則以對應的烤漆產品用途管制 (RMK00619) . 6.【捲取+套桶】出口一律 STAGGER 捲取，並使用比訂單寬度"加寬"的套桶（一般為"P"，超低光澤與印刷為"S"） (RMK00619) | 訂單:2505DCD010/001 CC2 <生產備註> 事項如下 . 1.入口板厚以平凸分釐卡量測,其W/D距板邊10mm處量測 (RMK00619) . 2.入口急峻度≦0.7%，毛邊(雙平頭分釐卡)≦30μm(一定要落實記錄，以作為品質追蹤依據) (RMK00619) . 3.出/入口鼓起≦0.5mm超出管制規格請TSD送RCL確認板形 (RMK00619) . 4.前處理皮膜Si=14±5 mg/m2於CC2品檢室Twin-X:NRC350-Si(SUS304)檢測 (RMK00619) . 5.其餘品質管制若無特別註明，則以對應的烤漆產品用途管制 (RMK00619) . 6.【捲取+套桶】出口一律 STAGGER 捲取，並使用比訂單寬度"加寬"的套桶（一般為"P"，超低光澤與印刷為"S"） (RMK00619) | 訂單:2505DCD010/001 RCL 無 <生產備註> 事項 | 訂單:2505DCD010/001 CCPK 無 <生產備註> 事項 | 訂單:2505DCD010/001 CGQC 無 <品檢備註> 事項 | 訂單:2505DCD010/001 CCQC <品檢備註> 事項如下 . 1.入口板厚以平凸分釐卡量測,其W/D距板邊10mm處量測 (RMK00619) . 2.入口急峻度≦0.7%，毛邊(雙平頭分釐卡)≦30μm(一定要落實記錄，以作為品質追蹤依據) (RMK00619) . 3.出/入口鼓起≦0.5mm超出管制規格請TSD送RCL確認板形 (RMK00619) . 4.前處理皮膜Si=14±5 mg/m2於CC2品檢室Twin-X:NRC350-Si(SUS304)檢測 (RMK00619) . 5.其餘品質管制若無特別註明，則以對應的烤漆產品用途管制 (RMK00619) . 6.【捲取+套桶】出口一律 STAGGER 捲取，並使用比訂單寬度"加寬"的套桶（一般為"P"，超低光澤與印刷為"S"） (RMK00619) | 訂單:2505DCD010/001 TOL 無 <生產備註> 事項 |  | 訂單 2505DCD010/001 修改記錄如下: 20250521 15:18:29 (06009) 退火碼: >> S1, 用途碼: >> CIA008, 背面標示: >> C989, 訂單背面顏色(五碼): >> BW73Y, 背面漆膜厚: >> 12.5, 背面漆塗漆型式幾塗幾烤: >> 2, 鉻酸鹽: >> Z, 訂單厚度: >> 0.46, 訂單重: >> 25, 重量容許率(下限): >> 10, 重量容許率(上限): >> 10, 訂單寬度: >> 914, 鍍製方式: >> BC, 鋼捲內徑: >> 508, 鋼捲下限重: >> 3, 鋼捲上限重: >> 5, 壓花條件碼: >> -, 表面花紋: >> -, 綠色識別碼: >> -, 印刷輥號: >> -, 產品代碼: >> PPSUS, 皮膜碼: >> -, 單位別: >> M, 油品種類: >> Z, 塗油量: >> Z, 包裝代碼: >> A3 , 保護膜碼: >> -, 客戶試片取樣型式: >> -, 調質碼: >> S, 套筒碼: >> P , 規格: >> CSUS304-20, 製造標準: >> SYSCO, 表面處理劑種類: >> Z, 表面處理劑塗佈量: >> Z, 伸長率測試: >> N, 硬度測試碼: >> N, 抗拉強度測試: >> N, 降伏強度測試: >> N, 訂單正面顏色(五碼): >> 2Y730, 正面漆膜厚: >> 25, 正面漆塗漆型式幾塗幾烤: >> 2, 修邊碼: >> Y, 重量碼: >> AW, 鋼捲捲向: >> I, 鍍層碼: >> -, | *:
PPSUS | 2505DCD010/002 |  |  | 1. PPSUS&PPAL 單位長度(M/T)要自己算完後修改 SOP內容。RD洗衣機外殼用可用 -0.04～0 去算 (OFP00649)-{.不符.} | 訂單:2505DCD010/002 CPL 無 <生產備註> 事項 | 訂單:2505DCD010/002 CR1 無 <生產備註> 事項 | 訂單:2505DCD010/002 CR2 無 <生產備註> 事項 | 訂單:2505DCD010/002 CG1 無 <生產備註> 事項 | 訂單:2505DCD010/002 CG2 無 <生產備註> 事項 | 訂單:2505DCD010/002 CC1 <生產備註> 事項如下 . 1.入口板厚以平凸分釐卡量測,其W/D距板邊10mm處量測 (RMK00619) . 2.入口急峻度≦0.7%，毛邊(雙平頭分釐卡)≦30μm(一定要落實記錄，以作為品質追蹤依據) (RMK00619) . 3.出/入口鼓起≦0.5mm超出管制規格請TSD送RCL確認板形 (RMK00619) . 4.前處理皮膜Si=14±5 mg/m2於CC2品檢室Twin-X:NRC350-Si(SUS304)檢測 (RMK00619) . 5.其餘品質管制若無特別註明，則以對應的烤漆產品用途管制 (RMK00619) . 6.【捲取+套桶】出口一律 STAGGER 捲取，並使用比訂單寬度"加寬"的套桶（一般為"P"，超低光澤與印刷為"S"） (RMK00619) | 訂單:2505DCD010/002 CC2 <生產備註> 事項如下 . 1.入口板厚以平凸分釐卡量測,其W/D距板邊10mm處量測 (RMK00619) . 2.入口急峻度≦0.7%，毛邊(雙平頭分釐卡)≦30μm(一定要落實記錄，以作為品質追蹤依據) (RMK00619) . 3.出/入口鼓起≦0.5mm超出管制規格請TSD送RCL確認板形 (RMK00619) . 4.前處理皮膜Si=14±5 mg/m2於CC2品檢室Twin-X:NRC350-Si(SUS304)檢測 (RMK00619) . 5.其餘品質管制若無特別註明，則以對應的烤漆產品用途管制 (RMK00619) . 6.【捲取+套桶】出口一律 STAGGER 捲取，並使用比訂單寬度"加寬"的套桶（一般為"P"，超低光澤與印刷為"S"） (RMK00619) | 訂單:2505DCD010/002 RCL 無 <生產備註> 事項 | 訂單:2505DCD010/002 CCPK 無 <生產備註> 事項 | 訂單:2505DCD010/002 CGQC 無 <品檢備註> 事項 | 訂單:2505DCD010/002 CCQC <品檢備註> 事項如下 . 1.入口板厚以平凸分釐卡量測,其W/D距板邊10mm處量測 (RMK00619) . 2.入口急峻度≦0.7%，毛邊(雙平頭分釐卡)≦30μm(一定要落實記錄，以作為品質追蹤依據) (RMK00619) . 3.出/入口鼓起≦0.5mm超出管制規格請TSD送RCL確認板形 (RMK00619) . 4.前處理皮膜Si=14±5 mg/m2於CC2品檢室Twin-X:NRC350-Si(SUS304)檢測 (RMK00619) . 5.其餘品質管制若無特別註明，則以對應的烤漆產品用途管制 (RMK00619) . 6.【捲取+套桶】出口一律 STAGGER 捲取，並使用比訂單寬度"加寬"的套桶（一般為"P"，超低光澤與印刷為"S"） (RMK00619) | 訂單:2505DCD010/002 TOL 無 <生產備註> 事項 |  | 訂單 2505DCD010/002 修改記錄如下: 20250521 15:22:38 (06009) 退火碼: >> S1, 用途碼: >> CIA008, 背面標示: >> C989, 訂單背面顏色(五碼): >> BW73Y, 背面漆膜厚: >> 12.5, 背面漆塗漆型式幾塗幾烤: >> 2, 鉻酸鹽: >> Z, 訂單厚度: >> 0.46, 訂單重: >> 25, 重量容許率(下限): >> 10, 重量容許率(上限): >> 10, 訂單寬度: >> 914, 鍍製方式: >> BC, 鋼捲內徑: >> 508, 鋼捲下限重: >> 3, 鋼捲上限重: >> 5, 壓花條件碼: >> -, 表面花紋: >> -, 綠色識別碼: >> -, 印刷輥號: >> -, 產品代碼: >> PPSUS, 皮膜碼: >> -, 單位別: >> M, 油品種類: >> Z, 塗油量: >> Z, 包裝代碼: >> A3 , 保護膜碼: >> -, 客戶試片取樣型式: >> -, 調質碼: >> S, 套筒碼: >> P , 規格: >> CSUS304-20, 製造標準: >> SYSCO, 表面處理劑種類: >> Z, 表面處理劑塗佈量: >> Z, 伸長率測試: >> N, 硬度測試碼: >> N, 抗拉強度測試: >> N, 降伏強度測試: >> N, 訂單正面顏色(五碼): >> 1C460, 正面漆膜厚: >> 25, 正面漆塗漆型式幾塗幾烤: >> 2, 修邊碼: >> Y, 重量碼: >> AW, 鋼捲捲向: >> I, 鍍層碼: >> -, | *:
PPSUS | 2505DCD010/003 |  |  | 1. PPSUS&PPAL 單位長度(M/T)要自己算完後修改 SOP內容。RD洗衣機外殼用可用 -0.04～0 去算 (OFP00649)-{.不符.} | 訂單:2505DCD010/003 CPL 無 <生產備註> 事項 | 訂單:2505DCD010/003 CR1 無 <生產備註> 事項 | 訂單:2505DCD010/003 CR2 無 <生產備註> 事項 | 訂單:2505DCD010/003 CG1 <生產備註> 事項如下 . 瓦形屋頂用 注意鍍層控制範圍：min=標準值，Max=標準值+30 (RMK00103) . 因成形性需求故鍍層量有上限管制，排程變換前後一顆分切請U3暫留，待產線確認鍍層量後再行處置。 (RMK00103) | 訂單:2505DCD010/003 CG2 <生產備註> 事項如下 . 瓦形屋頂用 注意鍍層控制範圍：min=標準值，Max=標準值+30 (RMK00103) . 因成形性需求故鍍層量有上限管制，排程變換前後一顆分切請U3暫留，待產線確認鍍層量後再行處置。 (RMK00103) | 訂單:2505DCD010/003 CC1 <生產備註> 事項如下 . 超低光澤產品,色差計塗佈量依據5+20U為基準。RYF89 以5+22U為基準。 (RMK00103) . 請出口人員貼上"請勿堆疊"紅色標簽. (RMK00103) . R字頭色碼因色差對膜厚極其敏感，MASS目標102%~115%之間. (RMK00103) . R字頭色碼塗佈量須在20U以上,不然會有白色點狀(繩紋),已被客戶訴賠. (RMK00103) . 捲起單位張力請加大至 5.5（有另行備註要求張力設定時，依另行備註需求設定）） (RMK00103) . 1.入口板厚以平凸分釐卡量測,其W/D距板邊10mm處量測 (RMK00619) . 2.入口急峻度≦0.7%，毛邊(雙平頭分釐卡)≦30μm(一定要落實記錄，以作為品質追蹤依據) (RMK00619) . 3.出/入口鼓起≦0.5mm超出管制規格請TSD送RCL確認板形 (RMK00619) . 4.前處理皮膜Si=14±5 mg/m2於CC2品檢室Twin-X:NRC350-Si(SUS304)檢測 (RMK00619) . 5.其餘品質管制若無特別註明，則以對應的烤漆產品用途管制 (RMK00619) . 6.【捲取+套桶】出口一律 STAGGER 捲取，並使用比訂單寬度"加寬"的套桶（一般為"P"，超低光澤與印刷為"S"） (RMK00619) | 訂單:2505DCD010/003 CC2 <生產備註> 事項如下 . 超低光澤產品,色差計塗佈量依據5+20U為基準。RYF89 以5+22U為基準。 (RMK00103) . 請出口人員貼上"請勿堆疊"紅色標簽. (RMK00103) . R字頭色碼因色差對膜厚極其敏感，MASS目標102%~115%之間. (RMK00103) . R字頭色碼塗佈量須在20U以上,不然會有白色點狀(繩紋),已被客戶訴賠. (RMK00103) . 1.入口板厚以平凸分釐卡量測,其W/D距板邊10mm處量測 (RMK00619) . 2.入口急峻度≦0.7%，毛邊(雙平頭分釐卡)≦30μm(一定要落實記錄，以作為品質追蹤依據) (RMK00619) . 3.出/入口鼓起≦0.5mm超出管制規格請TSD送RCL確認板形 (RMK00619) . 4.前處理皮膜Si=14±5 mg/m2於CC2品檢室Twin-X:NRC350-Si(SUS304)檢測 (RMK00619) . 5.其餘品質管制若無特別註明，則以對應的烤漆產品用途管制 (RMK00619) . 6.【捲取+套桶】出口一律 STAGGER 捲取，並使用比訂單寬度"加寬"的套桶（一般為"P"，超低光澤與印刷為"S"） (RMK00619) | 訂單:2505DCD010/003 RCL 無 <生產備註> 事項 | 訂單:2505DCD010/003 CCPK 無 <生產備註> 事項 | 訂單:2505DCD010/003 CGQC <品檢備註> 事項如下 . 瓦形屋頂用 注意鍍層控制範圍：min=標準值，Max=標準值+30 (RMK00103) | 訂單:2505DCD010/003 CCQC <品檢備註> 事項如下 . 超低光澤產品,色差計塗佈量依據5+20U為基準。RYF89 以5+22U為基準。 (RMK00103) . R字頭色碼因色差對膜厚極其敏感，MASS目標102%~115%之間. (RMK00103) . 1.入口板厚以平凸分釐卡量測,其W/D距板邊10mm處量測 (RMK00619) . 2.入口急峻度≦0.7%，毛邊(雙平頭分釐卡)≦30μm(一定要落實記錄，以作為品質追蹤依據) (RMK00619) . 3.出/入口鼓起≦0.5mm超出管制規格請TSD送RCL確認板形 (RMK00619) . 4.前處理皮膜Si=14±5 mg/m2於CC2品檢室Twin-X:NRC350-Si(SUS304)檢測 (RMK00619) . 5.其餘品質管制若無特別註明，則以對應的烤漆產品用途管制 (RMK00619) . 6.【捲取+套桶】出口一律 STAGGER 捲取，並使用比訂單寬度"加寬"的套桶（一般為"P"，超低光澤與印刷為"S"） (RMK00619) | 訂單:2505DCD010/003 TOL 無 <生產備註> 事項 |  | 訂單 2505DCD010/003 修改記錄如下: 20250521 15:18:16 (06009) 退火碼: >> S1, 用途碼: >> CIA008, 背面標示: >> C989, 訂單背面顏色(五碼): >> BW73Y, 背面漆膜厚: >> 12.5, 背面漆塗漆型式幾塗幾烤: >> 2, 鉻酸鹽: >> Z, 訂單厚度: >> 0.46, 訂單重: >> 25, 重量容許率(下限): >> 10, 重量容許率(上限): >> 10, 訂單寬度: >> 914, 鍍製方式: >> BC, 鋼捲內徑: >> 508, 鋼捲下限重: >> 3, 鋼捲上限重: >> 5, 壓花條件碼: >> -, 表面花紋: >> -, 綠色識別碼: >> -, 印刷輥號: >> -, 產品代碼: >> PPSUS, 皮膜碼: >> -, 單位別: >> M, 油品種類: >> Z, 塗油量: >> Z, 包裝代碼: >> A3 , 保護膜碼: >> -, 客戶試片取樣型式: >> -, 調質碼: >> S, 套筒碼: >> S , 規格: >> CSUS304-20, 製造標準: >> SYSCO, 表面處理劑種類: >> Z, 表面處理劑塗佈量: >> Z, 伸長率測試: >> N, 硬度測試碼: >> N, 抗拉強度測試: >> N, 降伏強度測試: >> N, 訂單正面顏色(五碼): >> RYF89, 正面漆膜厚: >> 25, 正面漆塗漆型式幾塗幾烤: >> 2, 修邊碼: >> Y, 重量碼: >> AW, 鋼捲捲向: >> I, 鍍層碼: >> -, | *:
PPSUS | 2505DCD010/004 |  |  | 1. PPSUS&PPAL 單位長度(M/T)要自己算完後修改 SOP內容。RD洗衣機外殼用可用 -0.04～0 去算 (OFP00649)-{.不符.} | 訂單:2505DCD010/004 CPL 無 <生產備註> 事項 | 訂單:2505DCD010/004 CR1 無 <生產備註> 事項 | 訂單:2505DCD010/004 CR2 無 <生產備註> 事項 | 訂單:2505DCD010/004 CG1 無 <生產備註> 事項 | 訂單:2505DCD010/004 CG2 無 <生產備註> 事項 | 訂單:2505DCD010/004 CC1 <生產備註> 事項如下 . 1.入口板厚以平凸分釐卡量測,其W/D距板邊10mm處量測 (RMK00619) . 2.入口急峻度≦0.7%，毛邊(雙平頭分釐卡)≦30μm(一定要落實記錄，以作為品質追蹤依據) (RMK00619) . 3.出/入口鼓起≦0.5mm超出管制規格請TSD送RCL確認板形 (RMK00619) . 4.前處理皮膜Si=14±5 mg/m2於CC2品檢室Twin-X:NRC350-Si(SUS304)檢測 (RMK00619) . 5.其餘品質管制若無特別註明，則以對應的烤漆產品用途管制 (RMK00619) . 6.【捲取+套桶】出口一律 STAGGER 捲取，並使用比訂單寬度"加寬"的套桶（一般為"P"，超低光澤與印刷為"S"） (RMK00619) | 訂單:2505DCD010/004 CC2 <生產備註> 事項如下 . 1.入口板厚以平凸分釐卡量測,其W/D距板邊10mm處量測 (RMK00619) . 2.入口急峻度≦0.7%，毛邊(雙平頭分釐卡)≦30μm(一定要落實記錄，以作為品質追蹤依據) (RMK00619) . 3.出/入口鼓起≦0.5mm超出管制規格請TSD送RCL確認板形 (RMK00619) . 4.前處理皮膜Si=14±5 mg/m2於CC2品檢室Twin-X:NRC350-Si(SUS304)檢測 (RMK00619) . 5.其餘品質管制若無特別註明，則以對應的烤漆產品用途管制 (RMK00619) . 6.【捲取+套桶】出口一律 STAGGER 捲取，並使用比訂單寬度"加寬"的套桶（一般為"P"，超低光澤與印刷為"S"） (RMK00619) | 訂單:2505DCD010/004 RCL 無 <生產備註> 事項 | 訂單:2505DCD010/004 CCPK 無 <生產備註> 事項 | 訂單:2505DCD010/004 CGQC 無 <品檢備註> 事項 | 訂單:2505DCD010/004 CCQC <品檢備註> 事項如下 . 1.入口板厚以平凸分釐卡量測,其W/D距板邊10mm處量測 (RMK00619) . 2.入口急峻度≦0.7%，毛邊(雙平頭分釐卡)≦30μm(一定要落實記錄，以作為品質追蹤依據) (RMK00619) . 3.出/入口鼓起≦0.5mm超出管制規格請TSD送RCL確認板形 (RMK00619) . 4.前處理皮膜Si=14±5 mg/m2於CC2品檢室Twin-X:NRC350-Si(SUS304)檢測 (RMK00619) . 5.其餘品質管制若無特別註明，則以對應的烤漆產品用途管制 (RMK00619) . 6.【捲取+套桶】出口一律 STAGGER 捲取，並使用比訂單寬度"加寬"的套桶（一般為"P"，超低光澤與印刷為"S"） (RMK00619) | 訂單:2505DCD010/004 TOL 無 <生產備註> 事項 |  | 訂單 2505DCD010/004 修改記錄如下: 20250521 15:21:18 (06009) 退火碼: >> S1, 用途碼: >> CIA008, 背面標示: >> C989, 訂單背面顏色(五碼): >> BW73Y, 背面漆膜厚: >> 12.5, 背面漆塗漆型式幾塗幾烤: >> 2, 鉻酸鹽: >> Z, 訂單厚度: >> 0.46, 訂單重: >> 25, 重量容許率(下限): >> 10, 重量容許率(上限): >> 10, 訂單寬度: >> 914, 鍍製方式: >> BC, 鋼捲內徑: >> 508, 鋼捲下限重: >> 3, 鋼捲上限重: >> 5, 壓花條件碼: >> -, 表面花紋: >> -, 綠色識別碼: >> -, 印刷輥號: >> -, 產品代碼: >> PPSUS, 皮膜碼: >> -, 單位別: >> M, 油品種類: >> Z, 塗油量: >> Z, 包裝代碼: >> A3 , 保護膜碼: >> -, 客戶試片取樣型式: >> -, 調質碼: >> S, 套筒碼: >> P , 規格: >> CSUS304-20, 製造標準: >> SYSCO, 表面處理劑種類: >> Z, 表面處理劑塗佈量: >> Z, 伸長率測試: >> N, 硬度測試碼: >> N, 抗拉強度測試: >> N, 降伏強度測試: >> N, 訂單正面顏色(五碼): >> 1G380, 正面漆膜厚: >> 25, 正面漆塗漆型式幾塗幾烤: >> 2, 修邊碼: >> Y, 重量碼: >> AW, 鋼捲捲向: >> I, 鍍層碼: >> -, | *:
PPGL | 2505DCD011/001 |  | 1. 部分大陸料含B元素超過CNS規範管制，故請原料CNS規範之訂單不要配大陸料 (OFP00684)-{.不符.} | 1. 訂單若有厚度變異，冷軋厚度公差比照烤漆計算公式 , 但最小為 1/2 公差做設定 (OFP00254)-{.不符.} 2. "偏薄要求訂單" 鍍後厚度減 鍍後厚度下限需大於 0.02 MM,以免發生厚度不足狀況 (OFP00369)-{.不符.} 3. 部分大陸料含B元素超過CNS規範管制，故請原料CNS規範之訂單不要配大陸料 (OFP00684)-{.不符.} | 訂單:2505DCD011/001 CPL <生產備註> 事項如下 . 除HGI/ HGL 訂單邊緣不噴油. 其餘皆側緣噴油 (RMK00285) | 訂單:2505DCD011/001 CR1 無 <生產備註> 事項 | 訂單:2505DCD011/001 CR2 無 <生產備註> 事項 | 訂單:2505DCD011/001 CG1 無 <生產備註> 事項 | 訂單:2505DCD011/001 CG2 無 <生產備註> 事項 | 訂單:2505DCD011/001 CC1 <生產備註> 事項如下 . ★品檢注意！JIS&CNS 訂單必須每滿50噸一定要再做一次TEST (RMK00259) . 【品檢】 第一PASS(只塗底漆)仍需作外觀板面檢驗, 若發現缺陷以８８Ｂ處置作暫留 (RMK00345) . 【品檢】測試時依Base色差值管制, 超出管制值時,若TSD2 或 TDCC判定要生產, 請在測試及外觀報表簽名 (RMK00345) . 【品檢】 測試時最後成品要不要生產由 TSD2決定 (RMK00345) . 【品檢】正式生產後, 請保留第二分切試片，簽名當作此生產批對色板, 並請留意同批目視無明顯色差。 (RMK00345) . 【品檢】每一分切留30cm*全寬試片1片裁成A4一片 TO 業務 (RMK00345) . 2015年發生過訴賠。請出口使用鋼套桶前請檢查焊接處，以免捲取後產生折痕 (RMK00381) . 2.第2Pass (RMK00437) . 2.1.線速: 60mpm 印刷輥號: F14-C1300 (RMK00437) . 2.2.第2Pass生產，前處理不必塗裝。 (RMK00437) . 2.3.出口鋼捲請貼“禁止疊放”紅色標籤。收捲張力設定同rough matt。 (RMK00437) . 2.4.Base 2輥R塗裝，濾心50μ，稀釋Thinner為No.2B，粘度50±10”，PMT設定為232℃。 (RMK00437) . 2.5.Printer Head 2 印刷紅豆杉木紋圖案 (NBT34S)。 (RMK00437) . 2.6.Printer Head 4 塗裝KP 1E6172 Clear，PMT設定為232℃。 (RMK00437) . 2.7.Clear有含骨材，塗裝黏度：先以原液塗裝，視塗裝板面狀況作調整。 (RMK00437) . 2.8.Clear稀釋Thinner為No.2B，濾心125μ。 (RMK00437) . 2.9.PS. 2016/09月起紅豆杉切換Clear（原光澤25度1ED062改為光澤10度1E6172） (RMK00437) . 1.第1Pass (RMK00595) . 1.1.線速85mpm，只塗裝正面5μ，背面僅前處理不塗漆。 (RMK00595) . 1.2.正面底漆以R塗裝方式，不允許繩紋或塗佈不均..等塗裝缺陷。 (RMK00595) . 1.3.塗佈量請控制95~105%。 (RMK00595) . 1.4.第1Pass生產不用噴背標。 (RMK00595) . 1.5.★生產印刷第一PASS時，出口請收內捲★ (RMK00595) | 訂單:2505DCD011/001 CC2 <生產備註> 事項如下 . ★品檢注意！JIS&CNS 訂單必須每滿50噸一定要再做一次TEST (RMK00259) . 【品檢】 第一PASS(只塗底漆)仍需作外觀板面檢驗, 若發現缺陷以８８Ｂ處置作暫留 (RMK00345) . 【品檢】測試時依Base色差值管制, 超出管制值時,若TSD2 或 TDCC判定要生產, 請在測試及外觀報表簽名 (RMK00345) . 【品檢】 測試時最後成品要不要生產由 TSD2決定 (RMK00345) . 【品檢】正式生產後, 請保留第二分切試片，簽名當作此生產批對色板, 並請留意同批目視無明顯色差。 (RMK00345) . 【品檢】每一分切留30cm*全寬試片1片裁成A4一片 TO 業務 (RMK00345) . 2015年發生過訴賠。請出口使用鋼套桶前請檢查焊接處，以免捲取後產生折痕 (RMK00381) . 2.第2Pass (RMK00437) . 2.1.線速: 60mpm 印刷輥號: F14-C1300 (RMK00437) . 2.2.第2Pass生產，前處理不必塗裝。 (RMK00437) . 2.3.出口鋼捲請貼“禁止疊放”紅色標籤。收捲張力設定同rough matt。 (RMK00437) . 2.4.Base 2輥R塗裝，濾心50μ，稀釋Thinner為No.2B，粘度50±10”，PMT設定為232℃。 (RMK00437) . 2.5.Printer Head 2 印刷紅豆杉木紋圖案 (NBT34S)。 (RMK00437) . 2.6.Printer Head 4 塗裝KP 1E6172 Clear，PMT設定為232℃。 (RMK00437) . 2.7.Clear有含骨材，塗裝黏度：先以原液塗裝，視塗裝板面狀況作調整。 (RMK00437) . 2.8.Clear稀釋Thinner為No.2B，濾心125μ。 (RMK00437) . 2.9.PS. 2016/09月起紅豆杉切換Clear（原光澤25度1ED062改為光澤10度1E6172） (RMK00437) . 1.第1Pass (RMK00595) . 1.1.線速85mpm，只塗裝正面5μ，背面僅前處理不塗漆。 (RMK00595) . 1.2.正面底漆以R塗裝方式，不允許繩紋或塗佈不均..等塗裝缺陷。 (RMK00595) . 1.3.塗佈量請控制95~105%。 (RMK00595) . 1.4.第1Pass生產不用噴背標。 (RMK00595) . 1.5.★生產印刷第一PASS時，出口請收內捲★ (RMK00595) | 訂單:2505DCD011/001 RCL 無 <生產備註> 事項 | 訂單:2505DCD011/001 CCPK 無 <生產備註> 事項 | 訂單:2505DCD011/001 CGQC 無 <品檢備註> 事項 | 訂單:2505DCD011/001 CCQC <品檢備註> 事項如下 . ★品檢注意！JIS&CNS 訂單必須每滿50噸一定要再做一次TEST (RMK00259) . 【品檢】 第一PASS(只塗底漆)仍需作外觀板面檢驗, 若發現缺陷以８８Ｂ處置作暫留 (RMK00345) . 【品檢】測試時依Base色差值管制, 超出管制值時,若TSD2 或 TDCC判定要生產, 請在測試及外觀報表簽名 (RMK00345) . 【品檢】 測試時最後成品要不要生產由 TSD2決定 (RMK00345) . 【品檢】正式生產後, 請保留第二分切試片，簽名當作此生產批對色板, 並請留意同批目視無明顯色差。 (RMK00345) . 【品檢】每一分切留30cm*全寬試片1片裁成A4一片 TO 業務 (RMK00345) . 2.第2Pass (RMK00437) . 2.1.線速: 60mpm 印刷輥號: F14-C1300 (RMK00437) . 2.2.第2Pass生產，前處理不必塗裝。 (RMK00437) . 2.3.出口鋼捲請貼“禁止疊放”紅色標籤。收捲張力設定同rough matt。 (RMK00437) . 2.4.Base 2輥R塗裝，濾心50μ，稀釋Thinner為No.2B，粘度50±10”，PMT設定為232℃。 (RMK00437) . 2.5.Printer Head 2 印刷紅豆杉木紋圖案 (NBT34S)。 (RMK00437) . 2.6.Printer Head 4 塗裝KP 1E6172 Clear，PMT設定為232℃。 (RMK00437) . 2.7.Clear有含骨材，塗裝黏度：先以原液塗裝，視塗裝板面狀況作調整。 (RMK00437) . 2.8.Clear稀釋Thinner為No.2B，濾心125μ。 (RMK00437) . 2.9.PS. 2016/09月起紅豆杉切換Clear（原光澤25度1ED062改為光澤10度1E6172） (RMK00437) . 1.第1Pass (RMK00595) . 1.1.線速85mpm，只塗裝正面5μ，背面僅前處理不塗漆。 (RMK00595) . 1.2.正面底漆以R塗裝方式，不允許繩紋或塗佈不均..等塗裝缺陷。 (RMK00595) . 1.3.塗佈量請控制95~105%。 (RMK00595) . 1.4.第1Pass生產不用噴背標。 (RMK00595) . 1.5.★生產印刷第一PASS時，出口請收內捲★ (RMK00595) | 訂單:2505DCD011/001 TOL 無 <生產備註> 事項 |  | 訂單 2505DCD011/001 修改記錄如下: 20250528 09:03:10 (21003) 退火碼: >> S1, 用途碼: >> COA020, 背面標示: >> C811, 訂單背面顏色(五碼): >> BW73X, 背面漆膜厚: >> 15, 背面漆塗漆型式幾塗幾烤: >> 2, 鉻酸鹽: >> Z, 訂單厚度: >> 0.35, 訂單重: >> 20, 重量容許率(下限): >> 10, 重量容許率(上限): >> 10, 訂單寬度: >> 914, 鍍製方式: >> BC, 鋼捲內徑: >> 508, 鋼捲下限重: >> 3, 鋼捲上限重: >> 5, 壓花條件碼: >> -, 表面花紋: >> R, GL鋅花要求下限: >> 0, GL鋅花要求上限: >> 0, 綠色識別碼: >> -, 印刷輥號: >> F14-C1300, 產品代碼: >> PPGL, 皮膜碼: >> -, 單位別: >> M, 油品種類: >> Z, 塗油量: >> Z, 包裝代碼: >> D2 , 保護膜碼: >> -, 客戶試片取樣型式: >> -, 調質碼: >> S, 套筒碼: >> S , 規格: >> CGLCC-20, 製造標準: >> CNS, 表面處理劑種類: >> Z, 表面處理劑塗佈量: >> Z, 伸長率測試: >> N, 硬度測試碼: >> N, 抗拉強度測試: >> N, 降伏強度測試: >> N, 厚度變異: >> -1.6, 訂單正面顏色(五碼): >> NBW3T, 正面漆膜厚: >> NOM, 正面漆塗漆型式幾塗幾烤: >> 2, 修邊碼: >> Y, 重量碼: >> AW, 鋼捲捲向: >> I, 鍍層碼: >> AZ150, | H:厚度偏薄
PPGI | 2505DFD001/001 |  | 1. TDCC 審單時必須確認1002系的修邊寬度 (OFP00155)-{.不符.} 2. ★1.【洗衣機外殼有特殊機械性質需求】要投 1002B 需先請原料挑鋼捲 (OFP00652)-{.不符.} 3. ★2.【洗衣機外殼有特殊機械性質需求】HR成份管制: N(氮)≦0.0025%, B(硼)≧0.0019% (OFP00653)-{.不符.} 4. ★3.【洗衣機外殼有特殊機械性質需求】並將所挑出HR鋼號註記於訂單上 (OFP00654)-{.不符.} | 1. TDCC 審單時必須確認1002系的修邊寬度 (OFP00155)-{.不符.} 2. 高光新增備註（適用非直立式包裝）：請出口每顆鋼捲貼紅色 " 禁止疊放 " 貼紙，如果有套桶S最多2層 (OFP00366)-{.不符.} 3. 【提醒】！本單為直立式包裝，嚴禁鍍鋅或烤漆後以STAGGER捲取 (OFP00451)-{.不符.} 4. ★1.【洗衣機外殼有特殊機械性質需求】要投 1002B 需先請原料挑鋼捲 (OFP00652)-{.不符.} 5. ★2.【洗衣機外殼有特殊機械性質需求】HR成份管制: N(氮)≦0.0025%, B(硼)≧0.0019% (OFP00653)-{.不符.} 6. ★3.【洗衣機外殼有特殊機械性質需求】並將所挑出HR鋼號註記於訂單上 (OFP00654)-{.不符.} | 訂單:2505DFD001/001 CPL <生產備註> 事項如下 . 【專案負責人】RD 陳柏廷 (RMK-E_CHIN) . 指定SAE1002B熱軋原料(原鋼號：T637310&T637312)不得代用。（HR成份管制: N(氮)≦0.0025%, B(硼)≧0.0019%。） (RMK-E_CHIN) . 除HGI/ HGL 訂單邊緣不噴油. 其餘皆側緣噴油 (RMK00285) | 訂單:2505DFD001/001 CR1 <生產備註> 事項如下 . 【專案負責人】RD 陳柏廷 (RMK-E_CHIN) . 每組工輥生產之第一顆鋼捲, 檢查振動輥痕或砂輪痕 (RMK00307) | 訂單:2505DFD001/001 CR2 <生產備註> 事項如下 . 【專案負責人】RD 陳柏廷 (RMK-E_CHIN) . 每組工輥生產之第一顆鋼捲, 檢查振動輥痕或砂輪痕 (RMK00307) | 訂單:2505DFD001/001 CG1 <生產備註> 事項如下 . 【專案負責人】RD 陳柏廷 (RMK-E_CHIN) . 4. 品質管制標準同"洗衣機外殼"用途。 (RMK-E_CHIN) . 3. 鍍層量管制：實際產出≦150 g/m2。 (RMK-E_CHIN) . 2. 製程條件設定：CG2線速度設定110mpm，SKP伸長率：3.8±0.2%，T/L伸長率≧0.20%，RTF溫度設定：740±10℃(目標：740℃)。 (RMK-E_CHIN) . 1. SKP工輥：上工輥Ra: 0.5-0.8μm；下工輥Ra: 0.5-0.8μm。 (RMK-E_CHIN) | 訂單:2505DFD001/001 CG2 <生產備註> 事項如下 . 【專案負責人】RD 陳柏廷 (RMK-E_CHIN) . 4. 品質管制標準同"洗衣機外殼"用途。 (RMK-E_CHIN) . 3. 鍍層量管制：實際產出≦150 g/m2。 (RMK-E_CHIN) . 2. 製程條件設定：CG2線速度設定110mpm，SKP伸長率：3.8±0.2%，T/L伸長率≧0.20%，RTF溫度設定：740±10℃(目標：740℃)。 (RMK-E_CHIN) . 1. SKP工輥：上工輥Ra: 0.5-0.8μm；下工輥Ra: 0.5-0.8μm。 (RMK-E_CHIN) | 訂單:2505DFD001/001 CC1 <生產備註> 事項如下 . 【專案負責人】RD 陳柏廷 (RMK-E_CHIN) . 【堆疊】出口每顆鋼捲貼紅色 " 禁止疊放 " 貼紙，如果有套桶S最多2層 (RMK-E_CHIN) . 9. CC2若生產過程有T/L打開的情形，務必通知品檢做紀錄，必須經過切除或重整 後才能放行。 (RMK-E_CHIN) . 8. 產品檢測：依研發處CCL出口放行標準之台灣松下洗衣機外殼試驗項目。 (RMK-E_CHIN) . 7. 出口品檢項目：加做「應變痕測試」：衝艾克森6mm觀察平板處有無應變痕(判定參考缺陷樣本)，以及維持測試 fluting test，頻率：1次/母鋼。 (RMK-E_CHIN) . 6. 此排程需要Fluting Test，張力整平機伸長率須設定0.06%。 (RMK-E_CHIN) . 5. 背面漆BYG512使用CP#75μ濾心，使用No.2D thinner，黏度勿低於30秒。 (RMK-E_CHIN) . 4.2.PMT為235±10℃，生產時外添加P劑 0.2%、A劑0.1% (R&D當天提供)，請於生產前30分鐘前添加及均勻攪拌。 (RMK-E_CHIN) . 4.1.面漆：AWF552採R塗裝，Thinner為NO.2B，黏度設定35~40秒，使用CPH #50μ濾心+#250鐵濾網 (RMK-E_CHIN) . 3.2.PMT為230±10℃，生產時添加A劑 0.2% (R&D當天提供)，請於生產前30分鐘前添加及均勻攪拌。 (RMK-E_CHIN) . 3.1.底漆：1PEF22採wet on wet塗裝，Thinner為NO.2B，黏度設定35~42秒，使用CP#75μ濾心+ #250鐵濾網 (RMK-E_CHIN) . 2. 線速度60mpm。 (RMK-E_CHIN) . 1. GI底材請使用表調&無毒前處理，使用無毒專用設備(回流管、PUMP...)。 (RMK-E_CHIN) . 此色為高光澤主操請注意捲起張力的提高查表 (RMK00122) . 【捲取】注意！本單為直立式包裝。禁用STAGGER捲取送包裝！送RCL重處理例外。 (RMK00512) . 【抽氣量】白色系在CC1生產時,FINISH抽氣量請設定250,如生產中發生色差b值異常升高,請股長再加大抽氣量因應 (RMK00560) | 訂單:2505DFD001/001 CC2 <生產備註> 事項如下 . 【專案負責人】RD 陳柏廷 (RMK-E_CHIN) . 【堆疊】出口每顆鋼捲貼紅色 " 禁止疊放 " 貼紙，如果有套桶S最多2層 (RMK-E_CHIN) . 9. CC2若生產過程有T/L打開的情形，務必通知品檢做紀錄，必須經過切除或重整 後才能放行。 (RMK-E_CHIN) . 8. 產品檢測：依研發處CCL出口放行標準之台灣松下洗衣機外殼試驗項目。 (RMK-E_CHIN) . 7. 出口品檢項目：加做「應變痕測試」：衝艾克森6mm觀察平板處有無應變痕(判定參考缺陷樣本)，以及維持測試 fluting test，頻率：1次/母鋼。 (RMK-E_CHIN) . 6. 此排程需要Fluting Test，張力整平機伸長率須設定0.06%。 (RMK-E_CHIN) . 5. 背面漆BYG512使用CP#75μ濾心，使用No.2D thinner，黏度勿低於30秒。 (RMK-E_CHIN) . 4.2.PMT為235±10℃，生產時外添加P劑 0.2%、A劑0.1% (R&D當天提供)，請於生產前30分鐘前添加及均勻攪拌。 (RMK-E_CHIN) . 4.1.面漆：AWF552採R塗裝，Thinner為NO.2B，黏度設定35~40秒，使用CPH #50μ濾心+#250鐵濾網 (RMK-E_CHIN) . 3.2.PMT為230±10℃，生產時添加A劑 0.2% (R&D當天提供)，請於生產前30分鐘前添加及均勻攪拌。 (RMK-E_CHIN) . 3.1.底漆：1PEF22採wet on wet塗裝，Thinner為NO.2B，黏度設定35~42秒，使用CP#75μ濾心+ #250鐵濾網 (RMK-E_CHIN) . 2. 線速度60mpm。 (RMK-E_CHIN) . 1. GI底材請使用表調&無毒前處理，使用無毒專用設備(回流管、PUMP...)。 (RMK-E_CHIN) . 此色為高光澤主操請注意捲起張力的提高查表 (RMK00122) . 20120627晨會決議 CC2生產 PPGI 時請使用表調 (RMK00191) . 【捲取】注意！本單為直立式包裝。禁用STAGGER捲取送包裝！送RCL重處理例外。 (RMK00512) . 【抽氣量】白色系在CC1生產時,FINISH抽氣量請設定250,如生產中發生色差b值異常升高,請股長再加大抽氣量因應 (RMK00560) | 訂單:2505DFD001/001 RCL <生產備註> 事項如下 . 【捲取】注意！本單為直立式包裝。禁用STAGGER捲取送包裝！送RCL重處理例外。 (RMK00512) | 訂單:2505DFD001/001 CCPK 無 <生產備註> 事項 | 訂單:2505DFD001/001 CGQC <品檢備註> 事項如下 . 【專案負責人】RD 陳柏廷 (RMK-E_CHIN) . 4. 品質管制標準同"洗衣機外殼"用途。 (RMK-E_CHIN) . 3. 鍍層量管制：實際產出≦150 g/m2。 (RMK-E_CHIN) . 2. 製程條件設定：CG2線速度設定110mpm，SKP伸長率：3.8±0.2%，T/L伸長率≧0.20%，RTF溫度設定：740±10℃(目標：740℃)。 (RMK-E_CHIN) . 1. SKP工輥：上工輥Ra: 0.5-0.8μm；下工輥Ra: 0.5-0.8μm。 (RMK-E_CHIN) | 訂單:2505DFD001/001 CCQC <品檢備註> 事項如下 . 【專案負責人】RD 陳柏廷 (RMK-E_CHIN) . 【堆疊】出口每顆鋼捲貼紅色 " 禁止疊放 " 貼紙，如果有套桶S最多2層 (RMK-E_CHIN) . 9. CC2若生產過程有T/L打開的情形，務必通知品檢做紀錄，必須經過切除或重整 後才能放行。 (RMK-E_CHIN) . 8. 產品檢測：依研發處CCL出口放行標準之台灣松下洗衣機外殼試驗項目。 (RMK-E_CHIN) . 7. 出口品檢項目：加做「應變痕測試」：衝艾克森6mm觀察平板處有無應變痕(判定參考缺陷樣本)，以及維持測試 fluting test，頻率：1次/母鋼。 (RMK-E_CHIN) . 6. 此排程需要Fluting Test，張力整平機伸長率須設定0.06%。 (RMK-E_CHIN) . 5. 背面漆BYG512使用CP#75μ濾心，使用No.2D thinner，黏度勿低於30秒。 (RMK-E_CHIN) . 4.2.PMT為235±10℃，生產時外添加P劑 0.2%、A劑0.1% (R&D當天提供)，請於生產前30分鐘前添加及均勻攪拌。 (RMK-E_CHIN) . 4.1.面漆：AWF552採R塗裝，Thinner為NO.2B，黏度設定35~40秒，使用CPH #50μ濾心+#250鐵濾網 (RMK-E_CHIN) . 3.2.PMT為230±10℃，生產時添加A劑 0.2% (R&D當天提供)，請於生產前30分鐘前添加及均勻攪拌。 (RMK-E_CHIN) . 3.1.底漆：1PEF22採wet on wet塗裝，Thinner為NO.2B，黏度設定35~42秒，使用CP#75μ濾心+ #250鐵濾網 (RMK-E_CHIN) . 2. 線速度60mpm。 (RMK-E_CHIN) . 1. GI底材請使用表調&無毒前處理，使用無毒專用設備(回流管、PUMP...)。 (RMK-E_CHIN) . 【捲取】注意！本單為直立式包裝。禁用STAGGER捲取送包裝！送RCL重處理例外。 (RMK00512) | 訂單:2505DFD001/001 TOL 無 <生產備註> 事項 | 指定SAE1002B熱軋原料(原鋼號：T637310&T637312)不得代用。（HR成份管制: N(氮)≦0.0025%, B(硼)≧0.0019%。）^^/CPL/ <<.E_CHIN 2025/03/20 08:34.>> 1. SKP工輥：上工輥Ra: 0.5-0.8μm；下工輥Ra: 0.5-0.8μm。^^/CG1/CG2/CGQC/ <<.E_CHIN 2025/03/20 07:50.>> 2. 製程條件設定：CG2線速度設定110mpm，SKP伸長率：3.8±0.2%，T/L伸長率≧0.20%，RTF溫度設定：740±10℃(目標：740℃)。^^/CG1/CG2/CGQC/ <<.E_CHIN 2025/03/20 07:51.>> 3. 鍍層量管制：實際產出≦150 g/m2。^^/CG1/CG2/CGQC/ <<.E_CHIN 2025/03/20 07:51.>> 4. 品質管制標準同"洗衣機外殼"用途。^^/CG1/CG2/CGQC/ <<.E_CHIN 2025/03/20 07:52.>> 1. GI底材請使用表調&無毒前處理，使用無毒專用設備(回流管、PUMP...)。^^/CC1/CC2/CCQC/ <<.E_CHIN 2025/03/20 07:53.>> 2. 線速度60mpm。^^/CC1/CC2/CCQC/ <<.E_CHIN 2025/03/20 07:53.>> 3.1.底漆：1PEF22採wet on wet塗裝，Thinner為NO.2B，黏度設定35~42秒，使用CP#75μ濾心+ #250鐵濾網^^/CC1/CC2/CCQC/ <<.E_CHIN 2025/03/20 07:54.>> 3.2.PMT為230±10℃，生產時添加A劑 0.2% (R&D當天提供)，請於生產前30分鐘前添加及均勻攪拌。^^/CC1/CC2/CCQC/ <<.E_CHIN 2025/03/20 07:54.>> 4.1.面漆：AWF552採R塗裝，Thinner為NO.2B，黏度設定35~40秒，使用CPH #50μ濾心+#250鐵濾網^^/CC1/CC2/CCQC/ <<.E_CHIN 2025/03/20 07:55.>> 4.2.PMT為235±10℃，生產時外添加P劑 0.2%、A劑0.1% (R&D當天提供)，請於生產前30分鐘前添加及均勻攪拌。^^/CC1/CC2/CCQC/ <<.E_CHIN 2025/03/20 07:56.>> 5. 背面漆BYG512使用CP#75μ濾心，使用No.2D thinner，黏度勿低於30秒。^^/CC1/CC2/CCQC/ <<.E_CHIN 2025/03/20 07:56.>> 6. 此排程需要Fluting Test，張力整平機伸長率須設定0.06%。^^/CC1/CC2/CCQC/ <<.E_CHIN 2025/03/20 07:57.>> 7. 出口品檢項目：加做「應變痕測試」：衝艾克森6mm觀察平板處有無應變痕(判定參考缺陷樣本)，以及維持測試 fluting test，頻率：1次/母鋼。^^/CC1/CC2/CCQC/ <<.E_CHIN 2025/03/20 07:58.>> 8. 產品檢測：依研發處CCL出口放行標準之台灣松下洗衣機外殼試驗項目。^^/CC1/CC2/CCQC/ <<.E_CHIN 2025/03/20 07:58.>> 9. CC2若生產過程有T/L打開的情形，務必通知品檢做紀錄，必須經過切除或重整 後才能放行。^^/CC1/CC2/CCQC/ <<.E_CHIN 2025/03/20 07:58.>> 【堆疊】出口每顆鋼捲貼紅色 " 禁止疊放 " 貼紙，如果有套桶S最多2層^^/CC1/CC2/CCQC/ <<.E_CHIN 2025/03/20 08:05.>> 【專案負責人】RD 陳柏廷^^/CPL/CR1/CR2/CG1/CG2/CC1/CC2/CGQC/CCQC/ <<.E_CHIN 2025/03/20 08:37.>> | 訂單 2505DFD001/001 修改記錄如下: 20250318 09:53:02 (93025) 退火碼: >> S1, 用途碼: >> CIC005, 背面標示: >> S000, 訂單背面顏色(五碼): >> BYG51, 背面漆膜厚: >> NOM, 背面漆塗漆型式幾塗幾烤: >> 1, 鉻酸鹽: >> Z, 訂單厚度: >> 0.556, 訂單重: >> 30, 重量容許率(下限): >> 10, 重量容許率(上限): >> 10, 訂單寬度: >> 870, 鍍製方式: >> BC, 鋼捲內徑: >> 508, 鋼捲下限重: >> 3, 鋼捲上限重: >> 5, 壓花條件碼: >> -, 表面花紋: >> Z, 綠色識別碼: >> R2, 印刷輥號: >> -, 產品代碼: >> PPGI, 皮膜碼: >> -, 單位別: >> M, 油品種類: >> Z, 塗油量: >> Z, 包裝代碼: >> D7 , 保護膜碼: >> -, 客戶試片取樣型式: >> -, 調質碼: >> S, 套筒碼: >> E , 規格: >> CGCC-10, 製造標準: >> SYSCO, 表面處理劑種類: >> Z, 表面處理劑塗佈量: >> Z, 伸長率測試: >> Y, 硬度測試碼: >> Y, 抗拉強度測試: >> Y, 降伏強度測試: >> Y, 厚度變異: >> 0, 訂單正面顏色(五碼): >> AWF55, 正面漆膜厚: >> 25, 正面漆塗漆型式幾塗幾烤: >> 2, 修邊碼: >> Y, 重量碼: >> AW, 鋼捲捲向: >> O, 鍍層碼: >> Z12, | E:SAE1002材質 | [訂單訊息通知] 2025/03/20 上午 07:45:15 *** (秦大維 >> 通知 >> Winnie Chang, Emily Hong, Edwy Chin) 訊息 : 1002B洗衣機要挑鋼捲，請問有哪幾顆鋼捲可用？TDCC 沒訊息... [訂單訊息通知] 2025/03/20 上午 08:17:40 *** (張芬芬 >> 通知 >> HanYu Chen, Winnie Chang, Emily Hong, Edwy Chin, Sherry Shan, YuLung Kung, Julian Liu, Sony Su, YunTung Li) 訊息 : 需指定鋼捲 請留意 謝謝 [訂單訊息通知] 2025/03/20 上午 08:31:24 *** (秦大維 >> 通知 >> Winnie Chang, Emily Hong) 訊息 : 挑 T637310&637312 [訂單訊息通知] 2025/03/20 上午 08:37:11 *** (張芬芬 >> 通知 >> HanYu Chen, Winnie Chang, Emily Hong, Edwy Chin, Sherry Shan, YuLung Kung, Julian Liu, Sony Su, YunTung Li) 訊息 : 已指定原鋼 請留意
PPSUS | 2505DFD002/001 |  |  | 1. 只有燁聯不銹鋼不需指定烤漆線別，非燁聯底材需討論 (OFP00587)-{.不符.} 2. PPSUS&PPAL 單位長度(M/T)要自己算完後修改 SOP內容。RD洗衣機外殼用可用 -0.04～0 去算 (OFP00649)-{.不符.} | 訂單:2505DFD002/001 CPL 無 <生產備註> 事項 | 訂單:2505DFD002/001 CR1 無 <生產備註> 事項 | 訂單:2505DFD002/001 CR2 無 <生產備註> 事項 | 訂單:2505DFD002/001 CG1 無 <生產備註> 事項 | 訂單:2505DFD002/001 CG2 無 <生產備註> 事項 | 訂單:2505DFD002/001 CC1 <生產備註> 事項如下 . 13. 貼紅色禁止疊放。 (RMK-E_CHIN) . 12. CC2若生產過程有T/L打開的情形，務必通知品檢做紀錄，必須經過切除或重整後才能放行。 (RMK-E_CHIN) . 11. 依研發處CCL出口放行標準6.0版松下不銹鋼洗衣機外殼(無毒)試驗項目。 (RMK-E_CHIN) . 10. 無毒元素(Cr)檢測：測試與記錄正面/背面的烤漆成品以及底板(無塗漆)的數值。 (RMK-E_CHIN) . 9. 出口品檢項目：加做「應變痕測試」：衝艾克森6mm觀察平板處有無應變痕。(判定參考缺陷樣本)，以及維持測試fluting test，頻率：1次/母鋼。 (RMK-E_CHIN) . 8. 此排程需要Fluting Test，張力整平機伸長率須設定0.04～0.06%。 (RMK-E_CHIN) . 7. 避免產生鑿痕：鋼捲限重≦3.5噸，出口鋼捲需打1條縱鋼帶(避免外圈滑出)，品檢鋼捲送RCL僅限外切(不可重捲跑過RCL)。 (RMK-E_CHIN) . 6. 雙面高光澤產品，出口收捲單位張力設定：≧4.9kg/mm2、Taper Ratio:0%。 (RMK-E_CHIN) . 5.2.背面-面漆Clear：透明藍色，生產前準備再稀釋(不可提早稀釋)，黏度設定30-40秒(No.2B)，R塗裝使用GF#75μ濾心+#250目鐵濾網，PMT為230±10℃。 (RMK-E_CHIN) . 5.1.正面-面漆Clear：透明色，生產前準備再稀釋(不可提早稀釋)，黏度設定30-40秒(No.2B)，R塗裝，使用孔目最小的濾心+#250目鐵濾網，PMT為230±10℃。 (RMK-E_CHIN) . 4.3.背面-底漆：透明色(同面漆Primer)，生產前準備再稀釋(不可提早稀釋)，黏度設定40-55秒(No.7)，使用孔目+#250目鐵濾網，PMT為230±10℃。 (RMK-E_CHIN) . 4.2.PMT為230±10℃。生產時外添加P劑 0.1%(R&D當天提供)，請於生產前30分鐘前添加及均勻攪拌。 (RMK-E_CHIN) . 4.1.正面-底漆：透明色，生產前準備再稀釋(不可提早稀釋)，黏度設定30-40秒(No.7)，指定R塗裝，使用孔目最小的濾心+#250目鐵濾網 (RMK-E_CHIN) . 3. 線速度50mpm，不塗表調、不塗前處理劑。 (RMK-E_CHIN) . 2. 全程使用無毒製程與無毒專用設備(回流管、PUMP...)。 (RMK-E_CHIN) . 1. 指定遠龍不銹鋼No.4髮絲底板投入。鋼捲有襯紙，入口生產前需經過解紙作業。 (RMK-E_CHIN) . 1. 指定遠龍不銹鋼No.4髮絲底板投入。鋼捲有襯紙，入口生產前需經過解紙作業。 (RMK00687) . 2. 全程使用無毒製程與無毒專用設備(回流管、PUMP...)。 (RMK00687) . 3. 線速度50mpm，不塗表調、不塗前處理劑。 (RMK00687) . 4. 正面-底漆：透明色，生產前準備再稀釋(不可提早稀釋)，黏度設定30-40秒(No.2B)，指定R塗裝，使用孔目最小的濾心+ #300目鐵濾網，PMT為230±10℃。 (RMK00687) . 5. 正面-面漆Clear：透明色，生產前準備再稀釋(不可提早稀釋)，黏度設定30-40秒(No.2B)，R塗裝，使用孔目最小的濾心+#300目鐵濾網，PMT為230±10℃。 (RMK00687) . 4.1.A). 背面-底漆：透明色(同面漆Primer)，生產前準備再稀釋(不可提早稀釋) (RMK00687) . 4.1.B).黏度設定40-55秒(No.2B)，使用孔目最小的濾心+ #300目鐵濾網，PMT為230±10℃ (RMK00687) . 5.1.A).背面-面漆Clear：透明藍色，生產前準備再稀釋(不可提早稀釋) (RMK00687) . 5.1.B).黏度設定30-40秒(No.2B)，R塗裝，使用GF#75μ濾心+ #300目鐵濾網，PMT為230±10℃。 (RMK00687) . 6. 雙面高光澤產品, 出口收捲單位張力設定：≧4.9kg/mm2、Taper Ratio:0%。 (RMK00687) . 7. 避免產生鑿痕：鋼捲限重≦3.5噸，出口鋼捲需打1條縱鋼帶(避免外圈滑出)，品檢鋼捲送RCL僅限外切(不可重捲跑過RCL)。 (RMK00687) . 8. 此排程需要 Fluting Test，張力整平機伸長率須設定0.04～0.06%。 (RMK00687) . 9. 出口品檢項目：加做「應變痕測試」：衝艾克森6mm觀察平板處有無應變痕。(判定參考缺陷樣本)，以及維持測試 flutting test，頻率：1次/母鋼。 (RMK00687) . 10. 無毒元素(Cr)檢測：測試與記錄正面/背面的烤漆成品以及底板(無塗漆)的數值。 (RMK00687) . 11. 依研發處CCL出口放行標準6.0版松下不銹鋼洗衣機外殼(無毒)試驗項目。 (RMK00687) . 12. CC2若生產過程有T/L打開的情形，務必通知品檢做紀錄，必須經過切除或重整後才能放行 (RMK00687) . 13. 貼紅色禁止疊放。 (RMK00687) | 訂單:2505DFD002/001 CC2 <生產備註> 事項如下 . 13. 貼紅色禁止疊放。 (RMK-E_CHIN) . 12. CC2若生產過程有T/L打開的情形，務必通知品檢做紀錄，必須經過切除或重整後才能放行。 (RMK-E_CHIN) . 11. 依研發處CCL出口放行標準6.0版松下不銹鋼洗衣機外殼(無毒)試驗項目。 (RMK-E_CHIN) . 10. 無毒元素(Cr)檢測：測試與記錄正面/背面的烤漆成品以及底板(無塗漆)的數值。 (RMK-E_CHIN) . 9. 出口品檢項目：加做「應變痕測試」：衝艾克森6mm觀察平板處有無應變痕。(判定參考缺陷樣本)，以及維持測試fluting test，頻率：1次/母鋼。 (RMK-E_CHIN) . 8. 此排程需要Fluting Test，張力整平機伸長率須設定0.04～0.06%。 (RMK-E_CHIN) . 7. 避免產生鑿痕：鋼捲限重≦3.5噸，出口鋼捲需打1條縱鋼帶(避免外圈滑出)，品檢鋼捲送RCL僅限外切(不可重捲跑過RCL)。 (RMK-E_CHIN) . 6. 雙面高光澤產品，出口收捲單位張力設定：≧4.9kg/mm2、Taper Ratio:0%。 (RMK-E_CHIN) . 5.2.背面-面漆Clear：透明藍色，生產前準備再稀釋(不可提早稀釋)，黏度設定30-40秒(No.2B)，R塗裝使用GF#75μ濾心+#250目鐵濾網，PMT為230±10℃。 (RMK-E_CHIN) . 5.1.正面-面漆Clear：透明色，生產前準備再稀釋(不可提早稀釋)，黏度設定30-40秒(No.2B)，R塗裝，使用孔目最小的濾心+#250目鐵濾網，PMT為230±10℃。 (RMK-E_CHIN) . 4.3.背面-底漆：透明色(同面漆Primer)，生產前準備再稀釋(不可提早稀釋)，黏度設定40-55秒(No.7)，使用孔目+#250目鐵濾網，PMT為230±10℃。 (RMK-E_CHIN) . 4.2.PMT為230±10℃。生產時外添加P劑 0.1%(R&D當天提供)，請於生產前30分鐘前添加及均勻攪拌。 (RMK-E_CHIN) . 4.1.正面-底漆：透明色，生產前準備再稀釋(不可提早稀釋)，黏度設定30-40秒(No.7)，指定R塗裝，使用孔目最小的濾心+#250目鐵濾網 (RMK-E_CHIN) . 3. 線速度50mpm，不塗表調、不塗前處理劑。 (RMK-E_CHIN) . 2. 全程使用無毒製程與無毒專用設備(回流管、PUMP...)。 (RMK-E_CHIN) . 1. 指定遠龍不銹鋼No.4髮絲底板投入。鋼捲有襯紙，入口生產前需經過解紙作業。 (RMK-E_CHIN) . 1. 指定遠龍不銹鋼No.4髮絲底板投入。鋼捲有襯紙，入口生產前需經過解紙作業。 (RMK00687) . 2. 全程使用無毒製程與無毒專用設備(回流管、PUMP...)。 (RMK00687) . 3. 線速度50mpm，不塗表調、不塗前處理劑。 (RMK00687) . 4. 正面-底漆：透明色，生產前準備再稀釋(不可提早稀釋)，黏度設定30-40秒(No.2B)，指定R塗裝，使用孔目最小的濾心+ #300目鐵濾網，PMT為230±10℃。 (RMK00687) . 5. 正面-面漆Clear：透明色，生產前準備再稀釋(不可提早稀釋)，黏度設定30-40秒(No.2B)，R塗裝，使用孔目最小的濾心+#300目鐵濾網，PMT為230±10℃。 (RMK00687) . 4.1.A). 背面-底漆：透明色(同面漆Primer)，生產前準備再稀釋(不可提早稀釋) (RMK00687) . 4.1.B).黏度設定40-55秒(No.2B)，使用孔目最小的濾心+ #300目鐵濾網，PMT為230±10℃ (RMK00687) . 5.1.A).背面-面漆Clear：透明藍色，生產前準備再稀釋(不可提早稀釋) (RMK00687) . 5.1.B).黏度設定30-40秒(No.2B)，R塗裝，使用GF#75μ濾心+ #300目鐵濾網，PMT為230±10℃。 (RMK00687) . 6. 雙面高光澤產品, 出口收捲單位張力設定：≧4.9kg/mm2、Taper Ratio:0%。 (RMK00687) . 7. 避免產生鑿痕：鋼捲限重≦3.5噸，出口鋼捲需打1條縱鋼帶(避免外圈滑出)，品檢鋼捲送RCL僅限外切(不可重捲跑過RCL)。 (RMK00687) . 8. 此排程需要 Fluting Test，張力整平機伸長率須設定0.04～0.06%。 (RMK00687) . 9. 出口品檢項目：加做「應變痕測試」：衝艾克森6mm觀察平板處有無應變痕。(判定參考缺陷樣本)，以及維持測試 flutting test，頻率：1次/母鋼。 (RMK00687) . 10. 無毒元素(Cr)檢測：測試與記錄正面/背面的烤漆成品以及底板(無塗漆)的數值。 (RMK00687) . 11. 依研發處CCL出口放行標準6.0版松下不銹鋼洗衣機外殼(無毒)試驗項目。 (RMK00687) . 12. CC2若生產過程有T/L打開的情形，務必通知品檢做紀錄，必須經過切除或重整後才能放行 (RMK00687) . 13. 貼紅色禁止疊放。 (RMK00687) | 訂單:2505DFD002/001 RCL 無 <生產備註> 事項 | 訂單:2505DFD002/001 CCPK 無 <生產備註> 事項 | 訂單:2505DFD002/001 CGQC 無 <品檢備註> 事項 | 訂單:2505DFD002/001 CCQC <品檢備註> 事項如下 . 13. 貼紅色禁止疊放。 (RMK-E_CHIN) . 12. CC2若生產過程有T/L打開的情形，務必通知品檢做紀錄，必須經過切除或重整後才能放行。 (RMK-E_CHIN) . 11. 依研發處CCL出口放行標準6.0版松下不銹鋼洗衣機外殼(無毒)試驗項目。 (RMK-E_CHIN) . 10. 無毒元素(Cr)檢測：測試與記錄正面/背面的烤漆成品以及底板(無塗漆)的數值。 (RMK-E_CHIN) . 9. 出口品檢項目：加做「應變痕測試」：衝艾克森6mm觀察平板處有無應變痕。(判定參考缺陷樣本)，以及維持測試fluting test，頻率：1次/母鋼。 (RMK-E_CHIN) . 8. 此排程需要Fluting Test，張力整平機伸長率須設定0.04～0.06%。 (RMK-E_CHIN) . 7. 避免產生鑿痕：鋼捲限重≦3.5噸，出口鋼捲需打1條縱鋼帶(避免外圈滑出)，品檢鋼捲送RCL僅限外切(不可重捲跑過RCL)。 (RMK-E_CHIN) . 6. 雙面高光澤產品，出口收捲單位張力設定：≧4.9kg/mm2、Taper Ratio:0%。 (RMK-E_CHIN) . 5.2.背面-面漆Clear：透明藍色，生產前準備再稀釋(不可提早稀釋)，黏度設定30-40秒(No.2B)，R塗裝使用GF#75μ濾心+#250目鐵濾網，PMT為230±10℃。 (RMK-E_CHIN) . 5.1.正面-面漆Clear：透明色，生產前準備再稀釋(不可提早稀釋)，黏度設定30-40秒(No.2B)，R塗裝，使用孔目最小的濾心+#250目鐵濾網，PMT為230±10℃。 (RMK-E_CHIN) . 4.3.背面-底漆：透明色(同面漆Primer)，生產前準備再稀釋(不可提早稀釋)，黏度設定40-55秒(No.7)，使用孔目+#250目鐵濾網，PMT為230±10℃。 (RMK-E_CHIN) . 4.2.PMT為230±10℃。生產時外添加P劑 0.1%(R&D當天提供)，請於生產前30分鐘前添加及均勻攪拌。 (RMK-E_CHIN) . 4.1.正面-底漆：透明色，生產前準備再稀釋(不可提早稀釋)，黏度設定30-40秒(No.7)，指定R塗裝，使用孔目最小的濾心+#250目鐵濾網 (RMK-E_CHIN) . 3. 線速度50mpm，不塗表調、不塗前處理劑。 (RMK-E_CHIN) . 2. 全程使用無毒製程與無毒專用設備(回流管、PUMP...)。 (RMK-E_CHIN) . 1. 指定遠龍不銹鋼No.4髮絲底板投入。鋼捲有襯紙，入口生產前需經過解紙作業。 (RMK-E_CHIN) . 1. 指定遠龍不銹鋼No.4髮絲底板投入。鋼捲有襯紙，入口生產前需經過解紙作業。 (RMK00687) . 2. 全程使用無毒製程與無毒專用設備(回流管、PUMP...)。 (RMK00687) . 3. 線速度50mpm，不塗表調、不塗前處理劑。 (RMK00687) . 4. 正面-底漆：透明色，生產前準備再稀釋(不可提早稀釋)，黏度設定30-40秒(No.2B)，指定R塗裝，使用孔目最小的濾心+ #300目鐵濾網，PMT為230±10℃。 (RMK00687) . 5. 正面-面漆Clear：透明色，生產前準備再稀釋(不可提早稀釋)，黏度設定30-40秒(No.2B)，R塗裝，使用孔目最小的濾心+#300目鐵濾網，PMT為230±10℃。 (RMK00687) . 4.1.A). 背面-底漆：透明色(同面漆Primer)，生產前準備再稀釋(不可提早稀釋) (RMK00687) . 4.1.B).黏度設定40-55秒(No.2B)，使用孔目最小的濾心+ #300目鐵濾網，PMT為230±10℃ (RMK00687) . 5.1.A).背面-面漆Clear：透明藍色，生產前準備再稀釋(不可提早稀釋) (RMK00687) . 5.1.B).黏度設定30-40秒(No.2B)，R塗裝，使用GF#75μ濾心+ #300目鐵濾網，PMT為230±10℃。 (RMK00687) . 6. 雙面高光澤產品, 出口收捲單位張力設定：≧4.9kg/mm2、Taper Ratio:0%。 (RMK00687) . 7. 避免產生鑿痕：鋼捲限重≦3.5噸，出口鋼捲需打1條縱鋼帶(避免外圈滑出)，品檢鋼捲送RCL僅限外切(不可重捲跑過RCL)。 (RMK00687) . 8. 此排程需要 Fluting Test，張力整平機伸長率須設定0.04～0.06%。 (RMK00687) . 9. 出口品檢項目：加做「應變痕測試」：衝艾克森6mm觀察平板處有無應變痕。(判定參考缺陷樣本)，以及維持測試 flutting test，頻率：1次/母鋼。 (RMK00687) . 10. 無毒元素(Cr)檢測：測試與記錄正面/背面的烤漆成品以及底板(無塗漆)的數值。 (RMK00687) . 11. 依研發處CCL出口放行標準6.0版松下不銹鋼洗衣機外殼(無毒)試驗項目。 (RMK00687) . 12. CC2若生產過程有T/L打開的情形，務必通知品檢做紀錄，必須經過切除或重整後才能放行 (RMK00687) . 13. 貼紅色禁止疊放。 (RMK00687) | 訂單:2505DFD002/001 TOL 無 <生產備註> 事項 | 1. 指定遠龍不銹鋼No.4髮絲底板投入。鋼捲有襯紙，入口生產前需經過解紙作業。^^/CC1/CC2/CCQC/ <<.E_CHIN 2025/03/19 16:04.>> 2. 全程使用無毒製程與無毒專用設備(回流管、PUMP...)。^^/CC1/CC2/CCQC/ <<.E_CHIN 2025/03/19 16:05.>> 3. 線速度50mpm，不塗表調、不塗前處理劑。^^/CC1/CC2/CCQC/ <<.E_CHIN 2025/03/19 16:05.>> 4.1.正面-底漆：透明色，生產前準備再稀釋(不可提早稀釋)，黏度設定30-40秒(No.7)，指定R塗裝，使用孔目最小的濾心+#250目鐵濾網^^/CC1/CC2/CCQC/ <<.E_CHIN 2025/03/19 16:05.>> 4.2.PMT為230±10℃。生產時外添加P劑 0.1%(R&D當天提供)，請於生產前30分鐘前添加及均勻攪拌。^^/CC1/CC2/CCQC/ <<.E_CHIN 2025/03/19 16:06.>> 4.3.背面-底漆：透明色(同面漆Primer)，生產前準備再稀釋(不可提早稀釋)，黏度設定40-55秒(No.7)，使用孔目+#250目鐵濾網，PMT為230±10℃。^^/CC1/CC2/CCQC/ <<.E_CHIN 2025/03/19 16:07.>> 5.1.正面-面漆Clear：透明色，生產前準備再稀釋(不可提早稀釋)，黏度設定30-40秒(No.2B)，R塗裝，使用孔目最小的濾心+#250目鐵濾網，PMT為230±10℃。^^/CC1/CC2/CCQC/ <<.E_CHIN 2025/03/19 16:07.>> 5.2.背面-面漆Clear：透明藍色，生產前準備再稀釋(不可提早稀釋)，黏度設定30-40秒(No.2B)，R塗裝使用GF#75μ濾心+#250目鐵濾網，PMT為230±10℃。^^/CC1/CC2/CCQC/ <<.E_CHIN 2025/03/19 16:15.>> 6. 雙面高光澤產品，出口收捲單位張力設定：≧4.9kg/mm2、Taper Ratio:0%。^^/CC1/CC2/CCQC/ <<.E_CHIN 2025/03/19 16:17.>> 7. 避免產生鑿痕：鋼捲限重≦3.5噸，出口鋼捲需打1條縱鋼帶(避免外圈滑出)，品檢鋼捲送RCL僅限外切(不可重捲跑過RCL)。^^/CC1/CC2/CCQC/ <<.E_CHIN 2025/03/19 16:17.>> 8. 此排程需要Fluting Test，張力整平機伸長率須設定0.04～0.06%。^^/CC1/CC2/CCQC/ <<.E_CHIN 2025/03/19 16:18.>> 9. 出口品檢項目：加做「應變痕測試」：衝艾克森6mm觀察平板處有無應變痕。(判定參考缺陷樣本)，以及維持測試fluting test，頻率：1次/母鋼。^^/CC1/CC2/CCQC/ <<.E_CHIN 2025/03/19 16:19.>> 10. 無毒元素(Cr)檢測：測試與記錄正面/背面的烤漆成品以及底板(無塗漆)的數值。^^/CC1/CC2/CCQC/ <<.E_CHIN 2025/03/19 16:19.>> 11. 依研發處CCL出口放行標準6.0版松下不銹鋼洗衣機外殼(無毒)試驗項目。^^/CC1/CC2/CCQC/ <<.E_CHIN 2025/03/19 16:20.>> 12. CC2若生產過程有T/L打開的情形，務必通知品檢做紀錄，必須經過切除或重整後才能放行。^^/CC1/CC2/CCQC/ <<.E_CHIN 2025/03/19 16:21.>> 13. 貼紅色禁止疊放。^^/CC1/CC2/CCQC/MKT/ <<.E_CHIN 2025/03/19 16:21.>> | 訂單 2505DFD002/001 修改記錄如下: 20250318 10:32:58 (93025) 退火碼: >> S1, 用途碼: >> CIC033, 背面標示: >> S000, 訂單背面顏色(五碼): >> BLF1Z, 背面漆膜厚: >> NOM, 背面漆塗漆型式幾塗幾烤: >> 2, 鉻酸鹽: >> Z, 訂單厚度: >> 0.6, 訂單重: >> 60, 重量容許率(下限): >> 10, 重量容許率(上限): >> 10, 訂單寬度: >> 870, 鍍製方式: >> BC, 鋼捲內徑: >> 508, 鋼捲下限重: >> 2.5, 鋼捲上限重: >> 3.5, 壓花條件碼: >> -, 表面花紋: >> -, 綠色識別碼: >> R2, 印刷輥號: >> -, 產品代碼: >> PPSUS, 皮膜碼: >> -, 單位別: >> M, 油品種類: >> Z, 塗油量: >> Z, 包裝代碼: >> S5 , 保護膜碼: >> -, 客戶試片取樣型式: >> -, 調質碼: >> S, 套筒碼: >> K , 規格: >> CSUS430-20, 製造標準: >> SYSCO, 表面處理劑種類: >> Z, 表面處理劑塗佈量: >> Z, 伸長率測試: >> Y, 硬度測試碼: >> Y, 抗拉強度測試: >> Y, 降伏強度測試: >> Y, 訂單正面顏色(五碼): >> AE211, 正面漆膜厚: >> NOM, 正面漆塗漆型式幾塗幾烤: >> 2, 修邊碼: >> Y, 重量碼: >> AW, 鋼捲捲向: >> O, 鍍層碼: >> -, | *:
PPGI | 2505DFD003/001 |  | 1. 部分大陸料含B元素超過CNS規範管制，故請原料CNS規範之訂單不要配大陸料 (OFP00684)-{.不符.} | 1. 對於冷軋寬度<800 MM的訂單指定 CR1 生產 (OFP00124)-{.不符.} 2. 寬度<840MM指定CR1生產 (OFP00233)-{.不符.} 3. 訂單若有厚度變異，冷軋厚度公差比照烤漆計算公式 , 但最小為 1/2 公差做設定 (OFP00254)-{.不符.} 4. "偏薄要求訂單" 鍍後厚度減 鍍後厚度下限需大於 0.02 MM,以免發生厚度不足狀況 (OFP00369)-{.不符.} 5. 【提醒】！本單為直立式包裝，嚴禁鍍鋅或烤漆後以STAGGER捲取 (OFP00451)-{.不符.} 6. 部分大陸料含B元素超過CNS規範管制，故請原料CNS規範之訂單不要配大陸料 (OFP00684)-{.不符.} | 訂單:2505DFD003/001 CPL <生產備註> 事項如下 . 除HGI/ HGL 訂單邊緣不噴油. 其餘皆側緣噴油 (RMK00285) | 訂單:2505DFD003/001 CR1 <生產備註> 事項如下 . 每組工輥生產之第一顆鋼捲, 檢查振動輥痕或砂輪痕 (RMK00307) | 訂單:2505DFD003/001 CR2 <生產備註> 事項如下 . 每組工輥生產之第一顆鋼捲, 檢查振動輥痕或砂輪痕 (RMK00307) | 訂單:2505DFD003/001 CG1 <生產備註> 事項如下 . SKP:下工輥RA:0.5-0.8,上工輥RA:0.5-0.8,EL:2.0±0.5%, (RMK00050) . 弓形度≦8MM/300MM 中波高≦2.5MM 邊波高≦3MM 急峻度≦0.6%. (RMK00050) . 刷輥須持續使用,並記得要噴水. (RMK00050) . TENSION LEVELLER:EL%≦0.2%,控制C-ROLL及L-ROLL來調整弓形度. (RMK00050) | 訂單:2505DFD003/001 CG2 <生產備註> 事項如下 . SKP:下工輥RA:0.5-0.8,上工輥RA:0.5-0.8,EL:2.0±0.5%, (RMK00050) . 弓形度≦8MM/300MM 中波高≦2.5MM 邊波高≦3MM 急峻度≦0.6%. (RMK00050) . 刷輥須持續使用,並記得要噴水. (RMK00050) . TENSION LEVELLER:EL%≦0.2%,控制C-ROLL及L-ROLL來調整弓形度. (RMK00050) | 訂單:2505DFD003/001 CC1 <生產備註> 事項如下 . 塗裝請使用無毒專用設備(回流管.PUMP........). (RMK00050) . 注意前處理相關設備,清潔與更換以防污染. (RMK00050) . 品檢剪切例行A4保留試片剩餘部份請暫留並貼標籤給LAB測試發泡. (RMK00050) . ★品檢注意！JIS&CNS 訂單必須每滿50噸一定要再做一次TEST (RMK00259) . 【品檢】水痕允許距板邊40mm內 (RMK00348) . 【品檢】每個母鋼最後分切的尾板需量測板形,NG送RCL切除(鍍鋅內圈捲軸效應產生的邊波) (RMK00348) . 【品檢】背面漆更換時須測試發泡試驗 *色碼(含正、背面)更換時需要測試RoHS (RMK00348) . 【品檢】A4保留試片裁切後請留下並貼標籤給LAB進行發泡測試 (RMK00348) . 因進位問題 BYF71 9u 手動計算 170.1基本檔設定170，批次檔電腦自動進位為175。于此聲明生產與相關檢測 塗佈量以170 為標準 (RMK00466) . 【捲取】注意！本單為直立式包裝。禁用STAGGER捲取送包裝！送RCL重處理例外。 (RMK00512) . 【抽氣量】白色系在CC1生產時,FINISH抽氣量請設定250,如生產中發生色差b值異常升高,請股長再加大抽氣量因應 (RMK00560) | 訂單:2505DFD003/001 CC2 <生產備註> 事項如下 . 塗裝請使用無毒專用設備(回流管.PUMP........). (RMK00050) . 注意前處理相關設備,清潔與更換以防污染. (RMK00050) . 品檢剪切例行A4保留試片剩餘部份請暫留並貼標籤給LAB測試發泡. (RMK00050) . 20120627晨會決議 CC2生產 PPGI 時請使用表調 (RMK00191) . ★品檢注意！JIS&CNS 訂單必須每滿50噸一定要再做一次TEST (RMK00259) . 【品檢】水痕允許距板邊40mm內 (RMK00348) . 【品檢】每個母鋼最後分切的尾板需量測板形,NG送RCL切除(鍍鋅內圈捲軸效應產生的邊波) (RMK00348) . 【品檢】背面漆更換時須測試發泡試驗 *色碼(含正、背面)更換時需要測試RoHS (RMK00348) . 【品檢】A4保留試片裁切後請留下並貼標籤給LAB進行發泡測試 (RMK00348) . 因進位問題 BYF71 9u 手動計算 170.1基本檔設定170，批次檔電腦自動進位為175。于此聲明生產與相關檢測 塗佈量以170 為標準 (RMK00466) . 【捲取】注意！本單為直立式包裝。禁用STAGGER捲取送包裝！送RCL重處理例外。 (RMK00512) . 【抽氣量】白色系在CC1生產時,FINISH抽氣量請設定250,如生產中發生色差b值異常升高,請股長再加大抽氣量因應 (RMK00560) | 訂單:2505DFD003/001 RCL <生產備註> 事項如下 . 【捲取】注意！本單為直立式包裝。禁用STAGGER捲取送包裝！送RCL重處理例外。 (RMK00512) | 訂單:2505DFD003/001 CCPK 無 <生產備註> 事項 | 訂單:2505DFD003/001 CGQC <品檢備註> 事項如下 . 弓形度≦8MM/300MM 中波高≦2.5MM 邊波高≦3MM 急峻度≦0.6%. (RMK00050) | 訂單:2505DFD003/001 CCQC <品檢備註> 事項如下 . 品檢剪切例行A4保留試片剩餘部份請暫留並貼標籤給LAB測試發泡. (RMK00050) . ★品檢注意！JIS&CNS 訂單必須每滿50噸一定要再做一次TEST (RMK00259) . 【品檢】水痕允許距板邊40mm內 (RMK00348) . 【品檢】每個母鋼最後分切的尾板需量測板形,NG送RCL切除(鍍鋅內圈捲軸效應產生的邊波) (RMK00348) . 【品檢】背面漆更換時須測試發泡試驗 *色碼(含正、背面)更換時需要測試RoHS (RMK00348) . 【品檢】A4保留試片裁切後請留下並貼標籤給LAB進行發泡測試 (RMK00348) . 因進位問題 BYF71 9u 手動計算 170.1基本檔設定170，批次檔電腦自動進位為175。于此聲明生產與相關檢測 塗佈量以170 為標準 (RMK00466) . 【捲取】注意！本單為直立式包裝。禁用STAGGER捲取送包裝！送RCL重處理例外。 (RMK00512) | 訂單:2505DFD003/001 TOL 無 <生產備註> 事項 |  | 訂單 2505DFD003/001 修改記錄如下: 20250418 11:00:48 (93025) 退火碼: >> S1, 用途碼: >> CIC001, 背面標示: >> S000, 訂單背面顏色(五碼): >> BYF71, 背面漆膜厚: >> NOM, 背面漆塗漆型式幾塗幾烤: >> 1, 鉻酸鹽: >> Z, 訂單厚度: >> 0.326, 訂單重: >> 15, 重量容許率(下限): >> 10, 重量容許率(上限): >> 10, 訂單寬度: >> 715, 鍍製方式: >> BC, 鋼捲內徑: >> 508, 鋼捲下限重: >> 3, 鋼捲上限重: >> 5, 壓花條件碼: >> -, 表面花紋: >> Z, GL鋅花要求下限: >> 0, GL鋅花要求上限: >> 0, 綠色識別碼: >> R2, 印刷輥號: >> -, 產品代碼: >> PPGI, 皮膜碼: >> -, 單位別: >> M, 油品種類: >> Z, 塗油量: >> Z, 包裝代碼: >> D7 , 保護膜碼: >> -, 客戶試片取樣型式: >> -, 調質碼: >> S, 套筒碼: >> E , 規格: >> CGCC-10, 製造標準: >> CNS, 表面處理劑種類: >> Z, 表面處理劑塗佈量: >> Z, 伸長率測試: >> N, 硬度測試碼: >> N, 抗拉強度測試: >> N, 降伏強度測試: >> N, 厚度變異: >> -2.4, 訂單正面顏色(五碼): >> AWF45, 正面漆膜厚: >> 25, 正面漆塗漆型式幾塗幾烤: >> 2, 修邊碼: >> Y, 重量碼: >> AW, 鋼捲捲向: >> O, 鍍層碼: >> Z08, | H:厚度偏薄
PPGI | 2505DFD003/002 |  | 1. 部分大陸料含B元素超過CNS規範管制，故請原料CNS規範之訂單不要配大陸料 (OFP00684)-{.不符.} | 1. 對於冷軋寬度<800 MM的訂單指定 CR1 生產 (OFP00124)-{.不符.} 2. 寬度<840MM指定CR1生產 (OFP00233)-{.不符.} 3. 訂單若有厚度變異，冷軋厚度公差比照烤漆計算公式 , 但最小為 1/2 公差做設定 (OFP00254)-{.不符.} 4. "偏薄要求訂單" 鍍後厚度減 鍍後厚度下限需大於 0.02 MM,以免發生厚度不足狀況 (OFP00369)-{.不符.} 5. 【提醒】！本單為直立式包裝，嚴禁鍍鋅或烤漆後以STAGGER捲取 (OFP00451)-{.不符.} 6. 部分大陸料含B元素超過CNS規範管制，故請原料CNS規範之訂單不要配大陸料 (OFP00684)-{.不符.} | 訂單:2505DFD003/002 CPL <生產備註> 事項如下 . ★A.1.訂單寬度797 mm HR標準範圍807~827mm， 15t。預計庫存2.01*835mm代用 (RMK-E_CHIN) . 除HGI/ HGL 訂單邊緣不噴油. 其餘皆側緣噴油 (RMK00285) | 訂單:2505DFD003/002 CR1 <生產備註> 事項如下 . ★A.1.訂單寬度797 mm HR標準範圍807~827mm， 15t。預計庫存2.01*835mm代用 (RMK-E_CHIN) . 每組工輥生產之第一顆鋼捲, 檢查振動輥痕或砂輪痕 (RMK00307) | 訂單:2505DFD003/002 CR2 <生產備註> 事項如下 . ★A.1.訂單寬度797 mm HR標準範圍807~827mm， 15t。預計庫存2.01*835mm代用 (RMK-E_CHIN) . 每組工輥生產之第一顆鋼捲, 檢查振動輥痕或砂輪痕 (RMK00307) | 訂單:2505DFD003/002 CG1 <生產備註> 事項如下 . ★A.1.訂單寬度797 mm HR標準範圍807~827mm， 15t。預計庫存2.01*835mm代用 (RMK-E_CHIN) . SKP:下工輥RA:0.5-0.8,上工輥RA:0.5-0.8,EL:2.0±0.5%, (RMK00050) . 弓形度≦8MM/300MM 中波高≦2.5MM 邊波高≦3MM 急峻度≦0.6%. (RMK00050) . 刷輥須持續使用,並記得要噴水. (RMK00050) . TENSION LEVELLER:EL%≦0.2%,控制C-ROLL及L-ROLL來調整弓形度. (RMK00050) | 訂單:2505DFD003/002 CG2 <生產備註> 事項如下 . ★A.1.訂單寬度797 mm HR標準範圍807~827mm， 15t。預計庫存2.01*835mm代用 (RMK-E_CHIN) . SKP:下工輥RA:0.5-0.8,上工輥RA:0.5-0.8,EL:2.0±0.5%, (RMK00050) . 弓形度≦8MM/300MM 中波高≦2.5MM 邊波高≦3MM 急峻度≦0.6%. (RMK00050) . 刷輥須持續使用,並記得要噴水. (RMK00050) . TENSION LEVELLER:EL%≦0.2%,控制C-ROLL及L-ROLL來調整弓形度. (RMK00050) | 訂單:2505DFD003/002 CC1 <生產備註> 事項如下 . ★A.3. 此為超修鋼捲，請烤漆品檢加強注意邊緣鼓起之確認，每顆母鋼第一分切請計畫性暫留(當班送RCL外切10米確認板形)，原因為鼓起確認 (RMK-E_CHIN) . ★A.2.烤漆出口分切限重請盡量朝下限生產，並請注意有無鼓起現象 (RMK-E_CHIN) . ★A.1.訂單寬度797 mm HR標準範圍807~827mm， 15t。預計庫存2.01*835mm代用 (RMK-E_CHIN) . 塗裝請使用無毒專用設備(回流管.PUMP........). (RMK00050) . 注意前處理相關設備,清潔與更換以防污染. (RMK00050) . 品檢剪切例行A4保留試片剩餘部份請暫留並貼標籤給LAB測試發泡. (RMK00050) . ★品檢注意！JIS&CNS 訂單必須每滿50噸一定要再做一次TEST (RMK00259) . 【品檢】水痕允許距板邊40mm內 (RMK00348) . 【品檢】每個母鋼最後分切的尾板需量測板形,NG送RCL切除(鍍鋅內圈捲軸效應產生的邊波) (RMK00348) . 【品檢】背面漆更換時須測試發泡試驗 *色碼(含正、背面)更換時需要測試RoHS (RMK00348) . 【品檢】A4保留試片裁切後請留下並貼標籤給LAB進行發泡測試 (RMK00348) . 因進位問題 BYF71 9u 手動計算 170.1基本檔設定170，批次檔電腦自動進位為175。于此聲明生產與相關檢測 塗佈量以170 為標準 (RMK00466) . 【捲取】注意！本單為直立式包裝。禁用STAGGER捲取送包裝！送RCL重處理例外。 (RMK00512) . 【抽氣量】白色系在CC1生產時,FINISH抽氣量請設定250,如生產中發生色差b值異常升高,請股長再加大抽氣量因應 (RMK00560) | 訂單:2505DFD003/002 CC2 <生產備註> 事項如下 . ★A.3. 此為超修鋼捲，請烤漆品檢加強注意邊緣鼓起之確認，每顆母鋼第一分切請計畫性暫留(當班送RCL外切10米確認板形)，原因為鼓起確認 (RMK-E_CHIN) . ★A.2.烤漆出口分切限重請盡量朝下限生產，並請注意有無鼓起現象 (RMK-E_CHIN) . ★A.1.訂單寬度797 mm HR標準範圍807~827mm， 15t。預計庫存2.01*835mm代用 (RMK-E_CHIN) . 塗裝請使用無毒專用設備(回流管.PUMP........). (RMK00050) . 注意前處理相關設備,清潔與更換以防污染. (RMK00050) . 品檢剪切例行A4保留試片剩餘部份請暫留並貼標籤給LAB測試發泡. (RMK00050) . 20120627晨會決議 CC2生產 PPGI 時請使用表調 (RMK00191) . ★品檢注意！JIS&CNS 訂單必須每滿50噸一定要再做一次TEST (RMK00259) . 【品檢】水痕允許距板邊40mm內 (RMK00348) . 【品檢】每個母鋼最後分切的尾板需量測板形,NG送RCL切除(鍍鋅內圈捲軸效應產生的邊波) (RMK00348) . 【品檢】背面漆更換時須測試發泡試驗 *色碼(含正、背面)更換時需要測試RoHS (RMK00348) . 【品檢】A4保留試片裁切後請留下並貼標籤給LAB進行發泡測試 (RMK00348) . 因進位問題 BYF71 9u 手動計算 170.1基本檔設定170，批次檔電腦自動進位為175。于此聲明生產與相關檢測 塗佈量以170 為標準 (RMK00466) . 【捲取】注意！本單為直立式包裝。禁用STAGGER捲取送包裝！送RCL重處理例外。 (RMK00512) . 【抽氣量】白色系在CC1生產時,FINISH抽氣量請設定250,如生產中發生色差b值異常升高,請股長再加大抽氣量因應 (RMK00560) | 訂單:2505DFD003/002 RCL <生產備註> 事項如下 . ★A.3. 此為超修鋼捲，請烤漆品檢加強注意邊緣鼓起之確認，每顆母鋼第一分切請計畫性暫留(當班送RCL外切10米確認板形)，原因為鼓起確認 (RMK-E_CHIN) . ★A.2.烤漆出口分切限重請盡量朝下限生產，並請注意有無鼓起現象 (RMK-E_CHIN) . 【捲取】注意！本單為直立式包裝。禁用STAGGER捲取送包裝！送RCL重處理例外。 (RMK00512) | 訂單:2505DFD003/002 CCPK 無 <生產備註> 事項 | 訂單:2505DFD003/002 CGQC <品檢備註> 事項如下 . 弓形度≦8MM/300MM 中波高≦2.5MM 邊波高≦3MM 急峻度≦0.6%. (RMK00050) | 訂單:2505DFD003/002 CCQC <品檢備註> 事項如下 . ★A.3. 此為超修鋼捲，請烤漆品檢加強注意邊緣鼓起之確認，每顆母鋼第一分切請計畫性暫留(當班送RCL外切10米確認板形)，原因為鼓起確認 (RMK-E_CHIN) . ★A.2.烤漆出口分切限重請盡量朝下限生產，並請注意有無鼓起現象 (RMK-E_CHIN) . 品檢剪切例行A4保留試片剩餘部份請暫留並貼標籤給LAB測試發泡. (RMK00050) . ★品檢注意！JIS&CNS 訂單必須每滿50噸一定要再做一次TEST (RMK00259) . 【品檢】水痕允許距板邊40mm內 (RMK00348) . 【品檢】每個母鋼最後分切的尾板需量測板形,NG送RCL切除(鍍鋅內圈捲軸效應產生的邊波) (RMK00348) . 【品檢】背面漆更換時須測試發泡試驗 *色碼(含正、背面)更換時需要測試RoHS (RMK00348) . 【品檢】A4保留試片裁切後請留下並貼標籤給LAB進行發泡測試 (RMK00348) . 因進位問題 BYF71 9u 手動計算 170.1基本檔設定170，批次檔電腦自動進位為175。于此聲明生產與相關檢測 塗佈量以170 為標準 (RMK00466) . 【捲取】注意！本單為直立式包裝。禁用STAGGER捲取送包裝！送RCL重處理例外。 (RMK00512) | 訂單:2505DFD003/002 TOL 無 <生產備註> 事項 | ★A.1.訂單寬度797 mm HR標準範圍807~827mm， 15t。預計庫存2.01*835mm代用^^/CPL/CR1/CR2/CG1/CG2/CC1/CC2/ <<.E_CHIN 2025/04/21 11:02.>> ★A.2.烤漆出口分切限重請盡量朝下限生產，並請注意有無鼓起現象^^/CC1/CC2/CCQC/RCL/^^ <<.E_CHIN 2025/04/21 11:05.>> ★A.3. 此為超修鋼捲，請烤漆品檢加強注意邊緣鼓起之確認，每顆母鋼第一分切請計畫性暫留(當班送RCL外切10米確認板形)，原因為鼓起確認^^/CC1/CC2/CCQC/RCL/^^ <<.E_CHIN 2025/04/21 11:06.>> | 訂單 2505DFD003/002 修改記錄如下: 20250418 11:01:59 (93025) 退火碼: >> S1, 用途碼: >> CIC001, 背面標示: >> S000, 訂單背面顏色(五碼): >> BYF71, 背面漆膜厚: >> NOM, 背面漆塗漆型式幾塗幾烤: >> 1, 鉻酸鹽: >> Z, 訂單厚度: >> 0.326, 訂單重: >> 15, 重量容許率(下限): >> 10, 重量容許率(上限): >> 10, 訂單寬度: >> 797, 鍍製方式: >> BC, 鋼捲內徑: >> 508, 鋼捲下限重: >> 3, 鋼捲上限重: >> 5, 壓花條件碼: >> -, 表面花紋: >> Z, GL鋅花要求下限: >> 0, GL鋅花要求上限: >> 0, 綠色識別碼: >> R2, 印刷輥號: >> -, 產品代碼: >> PPGI, 皮膜碼: >> -, 單位別: >> M, 油品種類: >> Z, 塗油量: >> Z, 包裝代碼: >> D7 , 保護膜碼: >> -, 客戶試片取樣型式: >> -, 調質碼: >> S, 套筒碼: >> E , 規格: >> CGCC-10, 製造標準: >> CNS, 表面處理劑種類: >> Z, 表面處理劑塗佈量: >> Z, 伸長率測試: >> N, 硬度測試碼: >> N, 抗拉強度測試: >> N, 降伏強度測試: >> N, 厚度變異: >> -2.4, 訂單正面顏色(五碼): >> AWF45, 正面漆膜厚: >> 25, 正面漆塗漆型式幾塗幾烤: >> 2, 修邊碼: >> Y, 重量碼: >> AW, 鋼捲捲向: >> O, 鍍層碼: >> Z08, | H:厚度偏薄
PPGI | 2505DFD003/003 |  | 1. 部分大陸料含B元素超過CNS規範管制，故請原料CNS規範之訂單不要配大陸料 (OFP00684)-{.不符.} | 1. 對於冷軋寬度<800 MM的訂單指定 CR1 生產 (OFP00124)-{.不符.} 2. 寬度<840MM指定CR1生產 (OFP00233)-{.不符.} 3. 訂單若有厚度變異，冷軋厚度公差比照烤漆計算公式 , 但最小為 1/2 公差做設定 (OFP00254)-{.不符.} 4. "偏薄要求訂單" 鍍後厚度減 鍍後厚度下限需大於 0.02 MM,以免發生厚度不足狀況 (OFP00369)-{.不符.} 5. 【提醒】！本單為直立式包裝，嚴禁鍍鋅或烤漆後以STAGGER捲取 (OFP00451)-{.不符.} 6. 部分大陸料含B元素超過CNS規範管制，故請原料CNS規範之訂單不要配大陸料 (OFP00684)-{.不符.} | 訂單:2505DFD003/003 CPL <生產備註> 事項如下 . ★A.1.訂單寬度797 mm HR標準範圍807~827mm， 15t。預計庫存2.01*835mm代用 (RMK-E_CHIN) . 除HGI/ HGL 訂單邊緣不噴油. 其餘皆側緣噴油 (RMK00285) | 訂單:2505DFD003/003 CR1 <生產備註> 事項如下 . ★A.1.訂單寬度797 mm HR標準範圍807~827mm， 15t。預計庫存2.01*835mm代用 (RMK-E_CHIN) . 每組工輥生產之第一顆鋼捲, 檢查振動輥痕或砂輪痕 (RMK00307) | 訂單:2505DFD003/003 CR2 <生產備註> 事項如下 . ★A.1.訂單寬度797 mm HR標準範圍807~827mm， 15t。預計庫存2.01*835mm代用 (RMK-E_CHIN) . 每組工輥生產之第一顆鋼捲, 檢查振動輥痕或砂輪痕 (RMK00307) | 訂單:2505DFD003/003 CG1 <生產備註> 事項如下 . ★A.1.訂單寬度797 mm HR標準範圍807~827mm， 15t。預計庫存2.01*835mm代用 (RMK-E_CHIN) . SKP:下工輥RA:0.5-0.8,上工輥RA:0.5-0.8,EL:2.0±0.5%, (RMK00050) . 弓形度≦8MM/300MM 中波高≦2.5MM 邊波高≦3MM 急峻度≦0.6%. (RMK00050) . 刷輥須持續使用,並記得要噴水. (RMK00050) . TENSION LEVELLER:EL%≦0.2%,控制C-ROLL及L-ROLL來調整弓形度. (RMK00050) | 訂單:2505DFD003/003 CG2 <生產備註> 事項如下 . ★A.1.訂單寬度797 mm HR標準範圍807~827mm， 15t。預計庫存2.01*835mm代用 (RMK-E_CHIN) . SKP:下工輥RA:0.5-0.8,上工輥RA:0.5-0.8,EL:2.0±0.5%, (RMK00050) . 弓形度≦8MM/300MM 中波高≦2.5MM 邊波高≦3MM 急峻度≦0.6%. (RMK00050) . 刷輥須持續使用,並記得要噴水. (RMK00050) . TENSION LEVELLER:EL%≦0.2%,控制C-ROLL及L-ROLL來調整弓形度. (RMK00050) | 訂單:2505DFD003/003 CC1 <生產備註> 事項如下 . ★A.3. 此為超修鋼捲，請烤漆品檢加強注意邊緣鼓起之確認，每顆母鋼第一分切請計畫性暫留(當班送RCL外切10米確認板形)，原因為鼓起確認 (RMK-E_CHIN) . ★A.2.烤漆出口分切限重請盡量朝下限生產，並請注意有無鼓起現象 (RMK-E_CHIN) . ★A.1.訂單寬度797 mm HR標準範圍807~827mm， 15t。預計庫存2.01*835mm代用 (RMK-E_CHIN) . 塗裝請使用無毒專用設備(回流管.PUMP........). (RMK00050) . 注意前處理相關設備,清潔與更換以防污染. (RMK00050) . 品檢剪切例行A4保留試片剩餘部份請暫留並貼標籤給LAB測試發泡. (RMK00050) . ★品檢注意！JIS&CNS 訂單必須每滿50噸一定要再做一次TEST (RMK00259) . 【品檢】水痕允許距板邊40mm內 (RMK00348) . 【品檢】每個母鋼最後分切的尾板需量測板形,NG送RCL切除(鍍鋅內圈捲軸效應產生的邊波) (RMK00348) . 【品檢】背面漆更換時須測試發泡試驗 *色碼(含正、背面)更換時需要測試RoHS (RMK00348) . 【品檢】A4保留試片裁切後請留下並貼標籤給LAB進行發泡測試 (RMK00348) . 因進位問題 BYF71 9u 手動計算 170.1基本檔設定170，批次檔電腦自動進位為175。于此聲明生產與相關檢測 塗佈量以170 為標準 (RMK00466) . 【捲取】注意！本單為直立式包裝。禁用STAGGER捲取送包裝！送RCL重處理例外。 (RMK00512) | 訂單:2505DFD003/003 CC2 <生產備註> 事項如下 . ★A.3. 此為超修鋼捲，請烤漆品檢加強注意邊緣鼓起之確認，每顆母鋼第一分切請計畫性暫留(當班送RCL外切10米確認板形)，原因為鼓起確認 (RMK-E_CHIN) . ★A.2.烤漆出口分切限重請盡量朝下限生產，並請注意有無鼓起現象 (RMK-E_CHIN) . ★A.1.訂單寬度797 mm HR標準範圍807~827mm， 15t。預計庫存2.01*835mm代用 (RMK-E_CHIN) . 塗裝請使用無毒專用設備(回流管.PUMP........). (RMK00050) . 注意前處理相關設備,清潔與更換以防污染. (RMK00050) . 品檢剪切例行A4保留試片剩餘部份請暫留並貼標籤給LAB測試發泡. (RMK00050) . 20120627晨會決議 CC2生產 PPGI 時請使用表調 (RMK00191) . ★品檢注意！JIS&CNS 訂單必須每滿50噸一定要再做一次TEST (RMK00259) . 【品檢】水痕允許距板邊40mm內 (RMK00348) . 【品檢】每個母鋼最後分切的尾板需量測板形,NG送RCL切除(鍍鋅內圈捲軸效應產生的邊波) (RMK00348) . 【品檢】背面漆更換時須測試發泡試驗 *色碼(含正、背面)更換時需要測試RoHS (RMK00348) . 【品檢】A4保留試片裁切後請留下並貼標籤給LAB進行發泡測試 (RMK00348) . 因進位問題 BYF71 9u 手動計算 170.1基本檔設定170，批次檔電腦自動進位為175。于此聲明生產與相關檢測 塗佈量以170 為標準 (RMK00466) . 【捲取】注意！本單為直立式包裝。禁用STAGGER捲取送包裝！送RCL重處理例外。 (RMK00512) | 訂單:2505DFD003/003 RCL <生產備註> 事項如下 . ★A.3. 此為超修鋼捲，請烤漆品檢加強注意邊緣鼓起之確認，每顆母鋼第一分切請計畫性暫留(當班送RCL外切10米確認板形)，原因為鼓起確認 (RMK-E_CHIN) . ★A.2.烤漆出口分切限重請盡量朝下限生產，並請注意有無鼓起現象 (RMK-E_CHIN) . 【捲取】注意！本單為直立式包裝。禁用STAGGER捲取送包裝！送RCL重處理例外。 (RMK00512) | 訂單:2505DFD003/003 CCPK 無 <生產備註> 事項 | 訂單:2505DFD003/003 CGQC <品檢備註> 事項如下 . 弓形度≦8MM/300MM 中波高≦2.5MM 邊波高≦3MM 急峻度≦0.6%. (RMK00050) | 訂單:2505DFD003/003 CCQC <品檢備註> 事項如下 . ★A.3. 此為超修鋼捲，請烤漆品檢加強注意邊緣鼓起之確認，每顆母鋼第一分切請計畫性暫留(當班送RCL外切10米確認板形)，原因為鼓起確認 (RMK-E_CHIN) . ★A.2.烤漆出口分切限重請盡量朝下限生產，並請注意有無鼓起現象 (RMK-E_CHIN) . 品檢剪切例行A4保留試片剩餘部份請暫留並貼標籤給LAB測試發泡. (RMK00050) . ★品檢注意！JIS&CNS 訂單必須每滿50噸一定要再做一次TEST (RMK00259) . 【品檢】水痕允許距板邊40mm內 (RMK00348) . 【品檢】每個母鋼最後分切的尾板需量測板形,NG送RCL切除(鍍鋅內圈捲軸效應產生的邊波) (RMK00348) . 【品檢】背面漆更換時須測試發泡試驗 *色碼(含正、背面)更換時需要測試RoHS (RMK00348) . 【品檢】A4保留試片裁切後請留下並貼標籤給LAB進行發泡測試 (RMK00348) . 因進位問題 BYF71 9u 手動計算 170.1基本檔設定170，批次檔電腦自動進位為175。于此聲明生產與相關檢測 塗佈量以170 為標準 (RMK00466) . 【捲取】注意！本單為直立式包裝。禁用STAGGER捲取送包裝！送RCL重處理例外。 (RMK00512) | 訂單:2505DFD003/003 TOL 無 <生產備註> 事項 | ★A.1.訂單寬度797 mm HR標準範圍807~827mm， 15t。預計庫存2.01*835mm代用^^/CPL/CR1/CR2/CG1/CG2/CC1/CC2/^^ <<.E_CHIN 2025/04/21 11:02.>> ★A.2.烤漆出口分切限重請盡量朝下限生產，並請注意有無鼓起現象^^/CC1/CC2/CCQC/RCL/^^ <<.E_CHIN 2025/04/21 11:06.>> ★A.3. 此為超修鋼捲，請烤漆品檢加強注意邊緣鼓起之確認，每顆母鋼第一分切請計畫性暫留(當班送RCL外切10米確認板形)，原因為鼓起確認^^/CC1/CC2/CCQC/RCL/^^ <<.E_CHIN 2025/04/21 11:06.>> | 訂單 2505DFD003/003 修改記錄如下: 20250418 11:03:19 (93025) 退火碼: >> S1, 用途碼: >> CIC001, 背面標示: >> S000, 訂單背面顏色(五碼): >> BYF71, 背面漆膜厚: >> NOM, 背面漆塗漆型式幾塗幾烤: >> 1, 鉻酸鹽: >> Z, 訂單厚度: >> 0.326, 訂單重: >> 15, 重量容許率(下限): >> 10, 重量容許率(上限): >> 10, 訂單寬度: >> 797, 鍍製方式: >> BC, 鋼捲內徑: >> 508, 鋼捲下限重: >> 3, 鋼捲上限重: >> 5, 壓花條件碼: >> -, 表面花紋: >> Z, GL鋅花要求下限: >> 0, GL鋅花要求上限: >> 0, 綠色識別碼: >> R2, 印刷輥號: >> -, 產品代碼: >> PPGI, 皮膜碼: >> -, 單位別: >> M, 油品種類: >> Z, 塗油量: >> Z, 包裝代碼: >> D7 , 保護膜碼: >> -, 客戶試片取樣型式: >> -, 調質碼: >> S, 套筒碼: >> E , 規格: >> CGCC-10, 製造標準: >> CNS, 表面處理劑種類: >> Z, 表面處理劑塗佈量: >> Z, 伸長率測試: >> N, 硬度測試碼: >> N, 抗拉強度測試: >> N, 降伏強度測試: >> N, 厚度變異: >> -2.4, 訂單正面顏色(五碼): >> ABF54, 正面漆膜厚: >> 25, 正面漆塗漆型式幾塗幾烤: >> 2, 修邊碼: >> Y, 重量碼: >> AW, 鋼捲捲向: >> O, 鍍層碼: >> Z08, | H:厚度偏薄
PPGI | 2505DFD003/004 |  | 1. 部分大陸料含B元素超過CNS規範管制，故請原料CNS規範之訂單不要配大陸料 (OFP00684)-{.不符.} | 1. 對於冷軋寬度<800 MM的訂單指定 CR1 生產 (OFP00124)-{.不符.} 2. 寬度<840MM指定CR1生產 (OFP00233)-{.不符.} 3. 訂單若有厚度變異，冷軋厚度公差比照烤漆計算公式 , 但最小為 1/2 公差做設定 (OFP00254)-{.不符.} 4. "偏薄要求訂單" 鍍後厚度減 鍍後厚度下限需大於 0.02 MM,以免發生厚度不足狀況 (OFP00369)-{.不符.} 5. 【提醒】！本單為直立式包裝，嚴禁鍍鋅或烤漆後以STAGGER捲取 (OFP00451)-{.不符.} 6. 部分大陸料含B元素超過CNS規範管制，故請原料CNS規範之訂單不要配大陸料 (OFP00684)-{.不符.} | 訂單:2505DFD003/004 CPL <生產備註> 事項如下 . ★A.1.訂單寬度797 mm HR標準範圍807~827mm， 15t。預計庫存2.01*835mm代用 (RMK-E_CHIN) . 除HGI/ HGL 訂單邊緣不噴油. 其餘皆側緣噴油 (RMK00285) | 訂單:2505DFD003/004 CR1 <生產備註> 事項如下 . ★A.1.訂單寬度797 mm HR標準範圍807~827mm， 15t。預計庫存2.01*835mm代用 (RMK-E_CHIN) . 每組工輥生產之第一顆鋼捲, 檢查振動輥痕或砂輪痕 (RMK00307) | 訂單:2505DFD003/004 CR2 <生產備註> 事項如下 . ★A.1.訂單寬度797 mm HR標準範圍807~827mm， 15t。預計庫存2.01*835mm代用 (RMK-E_CHIN) . 每組工輥生產之第一顆鋼捲, 檢查振動輥痕或砂輪痕 (RMK00307) | 訂單:2505DFD003/004 CG1 <生產備註> 事項如下 . ★A.1.訂單寬度797 mm HR標準範圍807~827mm， 15t。預計庫存2.01*835mm代用 (RMK-E_CHIN) . SKP:下工輥RA:0.5-0.8,上工輥RA:0.5-0.8,EL:2.0±0.5%, (RMK00050) . 弓形度≦8MM/300MM 中波高≦2.5MM 邊波高≦3MM 急峻度≦0.6%. (RMK00050) . 刷輥須持續使用,並記得要噴水. (RMK00050) . TENSION LEVELLER:EL%≦0.2%,控制C-ROLL及L-ROLL來調整弓形度. (RMK00050) | 訂單:2505DFD003/004 CG2 <生產備註> 事項如下 . ★A.1.訂單寬度797 mm HR標準範圍807~827mm， 15t。預計庫存2.01*835mm代用 (RMK-E_CHIN) . SKP:下工輥RA:0.5-0.8,上工輥RA:0.5-0.8,EL:2.0±0.5%, (RMK00050) . 弓形度≦8MM/300MM 中波高≦2.5MM 邊波高≦3MM 急峻度≦0.6%. (RMK00050) . 刷輥須持續使用,並記得要噴水. (RMK00050) . TENSION LEVELLER:EL%≦0.2%,控制C-ROLL及L-ROLL來調整弓形度. (RMK00050) | 訂單:2505DFD003/004 CC1 <生產備註> 事項如下 . ★A.3. 此為超修鋼捲，請烤漆品檢加強注意邊緣鼓起之確認，每顆母鋼第一分切請計畫性暫留(當班送RCL外切10米確認板形)，原因為鼓起確認 (RMK-E_CHIN) . ★A.2.烤漆出口分切限重請盡量朝下限生產，並請注意有無鼓起現象 (RMK-E_CHIN) . ★A.1.訂單寬度797 mm HR標準範圍807~827mm， 15t。預計庫存2.01*835mm代用 (RMK-E_CHIN) . 塗裝請使用無毒專用設備(回流管.PUMP........). (RMK00050) . 注意前處理相關設備,清潔與更換以防污染. (RMK00050) . 品檢剪切例行A4保留試片剩餘部份請暫留並貼標籤給LAB測試發泡. (RMK00050) . ★品檢注意！JIS&CNS 訂單必須每滿50噸一定要再做一次TEST (RMK00259) . ★注意！AYF632,ABF522,ABF532 自2015/05/13起,為改善色差原液黏度降至80秒。 (RMK00321) . 塗裝室調整黏度時請注意原液黏度80" (RMK00321) . 【品檢】水痕允許距板邊40mm內 (RMK00348) . 【品檢】每個母鋼最後分切的尾板需量測板形,NG送RCL切除(鍍鋅內圈捲軸效應產生的邊波) (RMK00348) . 【品檢】背面漆更換時須測試發泡試驗 *色碼(含正、背面)更換時需要測試RoHS (RMK00348) . 【品檢】A4保留試片裁切後請留下並貼標籤給LAB進行發泡測試 (RMK00348) . 因進位問題 BYF71 9u 手動計算 170.1基本檔設定170，批次檔電腦自動進位為175。于此聲明生產與相關檢測 塗佈量以170 為標準 (RMK00466) . 【捲取】注意！本單為直立式包裝。禁用STAGGER捲取送包裝！送RCL重處理例外。 (RMK00512) | 訂單:2505DFD003/004 CC2 <生產備註> 事項如下 . ★A.3. 此為超修鋼捲，請烤漆品檢加強注意邊緣鼓起之確認，每顆母鋼第一分切請計畫性暫留(當班送RCL外切10米確認板形)，原因為鼓起確認 (RMK-E_CHIN) . ★A.2.烤漆出口分切限重請盡量朝下限生產，並請注意有無鼓起現象 (RMK-E_CHIN) . ★A.1.訂單寬度797 mm HR標準範圍807~827mm， 15t。預計庫存2.01*835mm代用 (RMK-E_CHIN) . 塗裝請使用無毒專用設備(回流管.PUMP........). (RMK00050) . 注意前處理相關設備,清潔與更換以防污染. (RMK00050) . 品檢剪切例行A4保留試片剩餘部份請暫留並貼標籤給LAB測試發泡. (RMK00050) . 20120627晨會決議 CC2生產 PPGI 時請使用表調 (RMK00191) . ★品檢注意！JIS&CNS 訂單必須每滿50噸一定要再做一次TEST (RMK00259) . ★注意！AYF632,ABF522,ABF532 自2015/05/13起,為改善色差原液黏度降至80秒。 (RMK00321) . 塗裝室調整黏度時請注意原液黏度80" (RMK00321) . 【品檢】水痕允許距板邊40mm內 (RMK00348) . 【品檢】每個母鋼最後分切的尾板需量測板形,NG送RCL切除(鍍鋅內圈捲軸效應產生的邊波) (RMK00348) . 【品檢】背面漆更換時須測試發泡試驗 *色碼(含正、背面)更換時需要測試RoHS (RMK00348) . 【品檢】A4保留試片裁切後請留下並貼標籤給LAB進行發泡測試 (RMK00348) . 因進位問題 BYF71 9u 手動計算 170.1基本檔設定170，批次檔電腦自動進位為175。于此聲明生產與相關檢測 塗佈量以170 為標準 (RMK00466) . 【捲取】注意！本單為直立式包裝。禁用STAGGER捲取送包裝！送RCL重處理例外。 (RMK00512) | 訂單:2505DFD003/004 RCL <生產備註> 事項如下 . ★A.3. 此為超修鋼捲，請烤漆品檢加強注意邊緣鼓起之確認，每顆母鋼第一分切請計畫性暫留(當班送RCL外切10米確認板形)，原因為鼓起確認 (RMK-E_CHIN) . ★A.2.烤漆出口分切限重請盡量朝下限生產，並請注意有無鼓起現象 (RMK-E_CHIN) . 【捲取】注意！本單為直立式包裝。禁用STAGGER捲取送包裝！送RCL重處理例外。 (RMK00512) | 訂單:2505DFD003/004 CCPK 無 <生產備註> 事項 | 訂單:2505DFD003/004 CGQC <品檢備註> 事項如下 . 弓形度≦8MM/300MM 中波高≦2.5MM 邊波高≦3MM 急峻度≦0.6%. (RMK00050) | 訂單:2505DFD003/004 CCQC <品檢備註> 事項如下 . ★A.3. 此為超修鋼捲，請烤漆品檢加強注意邊緣鼓起之確認，每顆母鋼第一分切請計畫性暫留(當班送RCL外切10米確認板形)，原因為鼓起確認 (RMK-E_CHIN) . ★A.2.烤漆出口分切限重請盡量朝下限生產，並請注意有無鼓起現象 (RMK-E_CHIN) . 品檢剪切例行A4保留試片剩餘部份請暫留並貼標籤給LAB測試發泡. (RMK00050) . ★品檢注意！JIS&CNS 訂單必須每滿50噸一定要再做一次TEST (RMK00259) . 【品檢】水痕允許距板邊40mm內 (RMK00348) . 【品檢】每個母鋼最後分切的尾板需量測板形,NG送RCL切除(鍍鋅內圈捲軸效應產生的邊波) (RMK00348) . 【品檢】背面漆更換時須測試發泡試驗 *色碼(含正、背面)更換時需要測試RoHS (RMK00348) . 【品檢】A4保留試片裁切後請留下並貼標籤給LAB進行發泡測試 (RMK00348) . 因進位問題 BYF71 9u 手動計算 170.1基本檔設定170，批次檔電腦自動進位為175。于此聲明生產與相關檢測 塗佈量以170 為標準 (RMK00466) . 【捲取】注意！本單為直立式包裝。禁用STAGGER捲取送包裝！送RCL重處理例外。 (RMK00512) | 訂單:2505DFD003/004 TOL 無 <生產備註> 事項 | ★A.1.訂單寬度797 mm HR標準範圍807~827mm， 15t。預計庫存2.01*835mm代用^^/CPL/CR1/CR2/CG1/CG2/CC1/CC2/^^ <<.E_CHIN 2025/04/21 11:02.>> ★A.2.烤漆出口分切限重請盡量朝下限生產，並請注意有無鼓起現象^^/CC1/CC2/CCQC/RCL/^^ <<.E_CHIN 2025/04/21 11:06.>> ★A.3. 此為超修鋼捲，請烤漆品檢加強注意邊緣鼓起之確認，每顆母鋼第一分切請計畫性暫留(當班送RCL外切10米確認板形)，原因為鼓起確認^^/CC1/CC2/CCQC/RCL/^^ <<.E_CHIN 2025/04/21 11:06.>> | 訂單 2505DFD003/004 修改記錄如下: 20250418 11:04:34 (93025) 退火碼: >> S1, 用途碼: >> CIC001, 背面標示: >> S000, 訂單背面顏色(五碼): >> BYF71, 背面漆膜厚: >> NOM, 背面漆塗漆型式幾塗幾烤: >> 1, 鉻酸鹽: >> Z, 訂單厚度: >> 0.326, 訂單重: >> 30, 重量容許率(下限): >> 10, 重量容許率(上限): >> 10, 訂單寬度: >> 720, 鍍製方式: >> BC, 鋼捲內徑: >> 508, 鋼捲下限重: >> 3, 鋼捲上限重: >> 5, 壓花條件碼: >> -, 表面花紋: >> Z, GL鋅花要求下限: >> 0, GL鋅花要求上限: >> 0, 綠色識別碼: >> R2, 印刷輥號: >> -, 產品代碼: >> PPGI, 皮膜碼: >> -, 單位別: >> M, 油品種類: >> Z, 塗油量: >> Z, 包裝代碼: >> D7 , 保護膜碼: >> -, 客戶試片取樣型式: >> -, 調質碼: >> S, 套筒碼: >> E , 規格: >> CGCC-10, 製造標準: >> CNS, 表面處理劑種類: >> Z, 表面處理劑塗佈量: >> Z, 伸長率測試: >> N, 硬度測試碼: >> N, 抗拉強度測試: >> N, 降伏強度測試: >> N, 厚度變異: >> -2.4, 訂單正面顏色(五碼): >> AYF63, 正面漆膜厚: >> 25, 正面漆塗漆型式幾塗幾烤: >> 2, 修邊碼: >> Y, 重量碼: >> AW, 鋼捲捲向: >> O, 鍍層碼: >> Z08, 20250418 11:44:28 (93025) 訂單寬度: 720 >> 797, | H:厚度偏薄
PPGI | 2505DFD003/005 |  | 1. 部分大陸料含B元素超過CNS規範管制，故請原料CNS規範之訂單不要配大陸料 (OFP00684)-{.不符.} | 1. 對於冷軋寬度<800 MM的訂單指定 CR1 生產 (OFP00124)-{.不符.} 2. 寬度<840MM指定CR1生產 (OFP00233)-{.不符.} 3. 訂單若有厚度變異，冷軋厚度公差比照烤漆計算公式 , 但最小為 1/2 公差做設定 (OFP00254)-{.不符.} 4. "偏薄要求訂單" 鍍後厚度減 鍍後厚度下限需大於 0.02 MM,以免發生厚度不足狀況 (OFP00369)-{.不符.} 5. 【提醒】！本單為直立式包裝，嚴禁鍍鋅或烤漆後以STAGGER捲取 (OFP00451)-{.不符.} 6. 部分大陸料含B元素超過CNS規範管制，故請原料CNS規範之訂單不要配大陸料 (OFP00684)-{.不符.} | 訂單:2505DFD003/005 CPL <生產備註> 事項如下 . ★A.1.訂單寬度797 mm HR標準範圍807~827mm， 15t。預計庫存2.01*835mm代用 (RMK-E_CHIN) . 除HGI/ HGL 訂單邊緣不噴油. 其餘皆側緣噴油 (RMK00285) | 訂單:2505DFD003/005 CR1 <生產備註> 事項如下 . ★A.1.訂單寬度797 mm HR標準範圍807~827mm， 15t。預計庫存2.01*835mm代用 (RMK-E_CHIN) . 每組工輥生產之第一顆鋼捲, 檢查振動輥痕或砂輪痕 (RMK00307) | 訂單:2505DFD003/005 CR2 <生產備註> 事項如下 . ★A.1.訂單寬度797 mm HR標準範圍807~827mm， 15t。預計庫存2.01*835mm代用 (RMK-E_CHIN) . 每組工輥生產之第一顆鋼捲, 檢查振動輥痕或砂輪痕 (RMK00307) | 訂單:2505DFD003/005 CG1 <生產備註> 事項如下 . ★A.1.訂單寬度797 mm HR標準範圍807~827mm， 15t。預計庫存2.01*835mm代用 (RMK-E_CHIN) . SKP:下工輥RA:0.5-0.8,上工輥RA:0.5-0.8,EL:2.0±0.5%, (RMK00050) . 弓形度≦8MM/300MM 中波高≦2.5MM 邊波高≦3MM 急峻度≦0.6%. (RMK00050) . 刷輥須持續使用,並記得要噴水. (RMK00050) . TENSION LEVELLER:EL%≦0.2%,控制C-ROLL及L-ROLL來調整弓形度. (RMK00050) | 訂單:2505DFD003/005 CG2 <生產備註> 事項如下 . ★A.1.訂單寬度797 mm HR標準範圍807~827mm， 15t。預計庫存2.01*835mm代用 (RMK-E_CHIN) . SKP:下工輥RA:0.5-0.8,上工輥RA:0.5-0.8,EL:2.0±0.5%, (RMK00050) . 弓形度≦8MM/300MM 中波高≦2.5MM 邊波高≦3MM 急峻度≦0.6%. (RMK00050) . 刷輥須持續使用,並記得要噴水. (RMK00050) . TENSION LEVELLER:EL%≦0.2%,控制C-ROLL及L-ROLL來調整弓形度. (RMK00050) | 訂單:2505DFD003/005 CC1 <生產備註> 事項如下 . ★A.3. 此為超修鋼捲，請烤漆品檢加強注意邊緣鼓起之確認，每顆母鋼第一分切請計畫性暫留(當班送RCL外切10米確認板形)，原因為鼓起確認 (RMK-E_CHIN) . ★A.2.烤漆出口分切限重請盡量朝下限生產，並請注意有無鼓起現象 (RMK-E_CHIN) . ★A.1.訂單寬度797 mm HR標準範圍807~827mm， 15t。預計庫存2.01*835mm代用 (RMK-E_CHIN) . 塗裝請使用無毒專用設備(回流管.PUMP........). (RMK00050) . 注意前處理相關設備,清潔與更換以防污染. (RMK00050) . 品檢剪切例行A4保留試片剩餘部份請暫留並貼標籤給LAB測試發泡. (RMK00050) . ★品檢注意！JIS&CNS 訂單必須每滿50噸一定要再做一次TEST (RMK00259) . 【品檢】水痕允許距板邊40mm內 (RMK00348) . 【品檢】每個母鋼最後分切的尾板需量測板形,NG送RCL切除(鍍鋅內圈捲軸效應產生的邊波) (RMK00348) . 【品檢】背面漆更換時須測試發泡試驗 *色碼(含正、背面)更換時需要測試RoHS (RMK00348) . 【品檢】A4保留試片裁切後請留下並貼標籤給LAB進行發泡測試 (RMK00348) . 因進位問題 BYF71 9u 手動計算 170.1基本檔設定170，批次檔電腦自動進位為175。于此聲明生產與相關檢測 塗佈量以170 為標準 (RMK00466) . 【捲取】注意！本單為直立式包裝。禁用STAGGER捲取送包裝！送RCL重處理例外。 (RMK00512) | 訂單:2505DFD003/005 CC2 <生產備註> 事項如下 . ★A.3. 此為超修鋼捲，請烤漆品檢加強注意邊緣鼓起之確認，每顆母鋼第一分切請計畫性暫留(當班送RCL外切10米確認板形)，原因為鼓起確認 (RMK-E_CHIN) . ★A.2.烤漆出口分切限重請盡量朝下限生產，並請注意有無鼓起現象 (RMK-E_CHIN) . ★A.1.訂單寬度797 mm HR標準範圍807~827mm， 15t。預計庫存2.01*835mm代用 (RMK-E_CHIN) . 塗裝請使用無毒專用設備(回流管.PUMP........). (RMK00050) . 注意前處理相關設備,清潔與更換以防污染. (RMK00050) . 品檢剪切例行A4保留試片剩餘部份請暫留並貼標籤給LAB測試發泡. (RMK00050) . 20120627晨會決議 CC2生產 PPGI 時請使用表調 (RMK00191) . ★品檢注意！JIS&CNS 訂單必須每滿50噸一定要再做一次TEST (RMK00259) . 【品檢】水痕允許距板邊40mm內 (RMK00348) . 【品檢】每個母鋼最後分切的尾板需量測板形,NG送RCL切除(鍍鋅內圈捲軸效應產生的邊波) (RMK00348) . 【品檢】背面漆更換時須測試發泡試驗 *色碼(含正、背面)更換時需要測試RoHS (RMK00348) . 【品檢】A4保留試片裁切後請留下並貼標籤給LAB進行發泡測試 (RMK00348) . 因進位問題 BYF71 9u 手動計算 170.1基本檔設定170，批次檔電腦自動進位為175。于此聲明生產與相關檢測 塗佈量以170 為標準 (RMK00466) . 【捲取】注意！本單為直立式包裝。禁用STAGGER捲取送包裝！送RCL重處理例外。 (RMK00512) | 訂單:2505DFD003/005 RCL <生產備註> 事項如下 . ★A.3. 此為超修鋼捲，請烤漆品檢加強注意邊緣鼓起之確認，每顆母鋼第一分切請計畫性暫留(當班送RCL外切10米確認板形)，原因為鼓起確認 (RMK-E_CHIN) . ★A.2.烤漆出口分切限重請盡量朝下限生產，並請注意有無鼓起現象 (RMK-E_CHIN) . 【捲取】注意！本單為直立式包裝。禁用STAGGER捲取送包裝！送RCL重處理例外。 (RMK00512) | 訂單:2505DFD003/005 CCPK 無 <生產備註> 事項 | 訂單:2505DFD003/005 CGQC <品檢備註> 事項如下 . 弓形度≦8MM/300MM 中波高≦2.5MM 邊波高≦3MM 急峻度≦0.6%. (RMK00050) | 訂單:2505DFD003/005 CCQC <品檢備註> 事項如下 . ★A.3. 此為超修鋼捲，請烤漆品檢加強注意邊緣鼓起之確認，每顆母鋼第一分切請計畫性暫留(當班送RCL外切10米確認板形)，原因為鼓起確認 (RMK-E_CHIN) . ★A.2.烤漆出口分切限重請盡量朝下限生產，並請注意有無鼓起現象 (RMK-E_CHIN) . 品檢剪切例行A4保留試片剩餘部份請暫留並貼標籤給LAB測試發泡. (RMK00050) . ★品檢注意！JIS&CNS 訂單必須每滿50噸一定要再做一次TEST (RMK00259) . 【品檢】水痕允許距板邊40mm內 (RMK00348) . 【品檢】每個母鋼最後分切的尾板需量測板形,NG送RCL切除(鍍鋅內圈捲軸效應產生的邊波) (RMK00348) . 【品檢】背面漆更換時須測試發泡試驗 *色碼(含正、背面)更換時需要測試RoHS (RMK00348) . 【品檢】A4保留試片裁切後請留下並貼標籤給LAB進行發泡測試 (RMK00348) . 因進位問題 BYF71 9u 手動計算 170.1基本檔設定170，批次檔電腦自動進位為175。于此聲明生產與相關檢測 塗佈量以170 為標準 (RMK00466) . 【捲取】注意！本單為直立式包裝。禁用STAGGER捲取送包裝！送RCL重處理例外。 (RMK00512) | 訂單:2505DFD003/005 TOL 無 <生產備註> 事項 | ★A.1.訂單寬度797 mm HR標準範圍807~827mm， 15t。預計庫存2.01*835mm代用^^/CPL/CR1/CR2/CG1/CG2/CC1/CC2/^^ <<.E_CHIN 2025/04/21 11:03.>> ★A.2.烤漆出口分切限重請盡量朝下限生產，並請注意有無鼓起現象^^/CC1/CC2/CCQC/RCL/^^ <<.E_CHIN 2025/04/21 11:05.>> ★A.3. 此為超修鋼捲，請烤漆品檢加強注意邊緣鼓起之確認，每顆母鋼第一分切請計畫性暫留(當班送RCL外切10米確認板形)，原因為鼓起確認^^/CC1/CC2/CCQC/RCL/^^ <<.E_CHIN 2025/04/21 11:05.>> | 訂單 2505DFD003/005 修改記錄如下: 20250418 11:05:57 (93025) 退火碼: >> S1, 用途碼: >> CIC001, 背面標示: >> S000, 訂單背面顏色(五碼): >> BYF71, 背面漆膜厚: >> NOM, 背面漆塗漆型式幾塗幾烤: >> 1, 鉻酸鹽: >> Z, 訂單厚度: >> 0.326, 訂單重: >> 15, 重量容許率(下限): >> 10, 重量容許率(上限): >> 10, 訂單寬度: >> 797, 鍍製方式: >> BC, 鋼捲內徑: >> 508, 鋼捲下限重: >> 3, 鋼捲上限重: >> 5, 壓花條件碼: >> -, 表面花紋: >> Z, GL鋅花要求下限: >> 0, GL鋅花要求上限: >> 0, 綠色識別碼: >> R2, 印刷輥號: >> -, 產品代碼: >> PPGI, 皮膜碼: >> -, 單位別: >> M, 油品種類: >> Z, 塗油量: >> Z, 包裝代碼: >> D7 , 保護膜碼: >> -, 客戶試片取樣型式: >> -, 調質碼: >> S, 套筒碼: >> E , 規格: >> CGCC-10, 製造標準: >> CNS, 表面處理劑種類: >> Z, 表面處理劑塗佈量: >> Z, 伸長率測試: >> N, 硬度測試碼: >> N, 抗拉強度測試: >> N, 降伏強度測試: >> N, 厚度變異: >> -2.4, 訂單正面顏色(五碼): >> AYF81, 正面漆膜厚: >> 25, 正面漆塗漆型式幾塗幾烤: >> 2, 修邊碼: >> Y, 重量碼: >> AW, 鋼捲捲向: >> O, 鍍層碼: >> Z08, | H:厚度偏薄
PPGI | 2505DFD003/006 |  | 1. 部分大陸料含B元素超過CNS規範管制，故請原料CNS規範之訂單不要配大陸料 (OFP00684)-{.不符.} | 1. 對於冷軋寬度<800 MM的訂單指定 CR1 生產 (OFP00124)-{.不符.} 2. 寬度<840MM指定CR1生產 (OFP00233)-{.不符.} 3. 訂單若有厚度變異，冷軋厚度公差比照烤漆計算公式 , 但最小為 1/2 公差做設定 (OFP00254)-{.不符.} 4. "偏薄要求訂單" 鍍後厚度減 鍍後厚度下限需大於 0.02 MM,以免發生厚度不足狀況 (OFP00369)-{.不符.} 5. 【提醒】！本單為直立式包裝，嚴禁鍍鋅或烤漆後以STAGGER捲取 (OFP00451)-{.不符.} 6. 部分大陸料含B元素超過CNS規範管制，故請原料CNS規範之訂單不要配大陸料 (OFP00684)-{.不符.} | 訂單:2505DFD003/006 CPL <生產備註> 事項如下 . ★A.1.訂單寬度797 mm HR標準範圍807~827mm， 15t。預計庫存2.01*835mm代用 (RMK-E_CHIN) . 除HGI/ HGL 訂單邊緣不噴油. 其餘皆側緣噴油 (RMK00285) | 訂單:2505DFD003/006 CR1 <生產備註> 事項如下 . ★A.1.訂單寬度797 mm HR標準範圍807~827mm， 15t。預計庫存2.01*835mm代用 (RMK-E_CHIN) . 每組工輥生產之第一顆鋼捲, 檢查振動輥痕或砂輪痕 (RMK00307) | 訂單:2505DFD003/006 CR2 <生產備註> 事項如下 . ★A.1.訂單寬度797 mm HR標準範圍807~827mm， 15t。預計庫存2.01*835mm代用 (RMK-E_CHIN) . 每組工輥生產之第一顆鋼捲, 檢查振動輥痕或砂輪痕 (RMK00307) | 訂單:2505DFD003/006 CG1 <生產備註> 事項如下 . ★A.1.訂單寬度797 mm HR標準範圍807~827mm， 15t。預計庫存2.01*835mm代用 (RMK-E_CHIN) . SKP:下工輥RA:0.5-0.8,上工輥RA:0.5-0.8,EL:2.0±0.5%, (RMK00050) . 弓形度≦8MM/300MM 中波高≦2.5MM 邊波高≦3MM 急峻度≦0.6%. (RMK00050) . 刷輥須持續使用,並記得要噴水. (RMK00050) . TENSION LEVELLER:EL%≦0.2%,控制C-ROLL及L-ROLL來調整弓形度. (RMK00050) | 訂單:2505DFD003/006 CG2 <生產備註> 事項如下 . ★A.1.訂單寬度797 mm HR標準範圍807~827mm， 15t。預計庫存2.01*835mm代用 (RMK-E_CHIN) . SKP:下工輥RA:0.5-0.8,上工輥RA:0.5-0.8,EL:2.0±0.5%, (RMK00050) . 弓形度≦8MM/300MM 中波高≦2.5MM 邊波高≦3MM 急峻度≦0.6%. (RMK00050) . 刷輥須持續使用,並記得要噴水. (RMK00050) . TENSION LEVELLER:EL%≦0.2%,控制C-ROLL及L-ROLL來調整弓形度. (RMK00050) | 訂單:2505DFD003/006 CC1 <生產備註> 事項如下 . ★A.3. 此為超修鋼捲，請烤漆品檢加強注意邊緣鼓起之確認，每顆母鋼第一分切請計畫性暫留(當班送RCL外切10米確認板形)，原因為鼓起確認 (RMK-E_CHIN) . ★A.2.烤漆出口分切限重請盡量朝下限生產，並請注意有無鼓起現象 (RMK-E_CHIN) . ★A.1.訂單寬度797 mm HR標準範圍807~827mm， 15t。預計庫存2.01*835mm代用 (RMK-E_CHIN) . 塗裝請使用無毒專用設備(回流管.PUMP........). (RMK00050) . 注意前處理相關設備,清潔與更換以防污染. (RMK00050) . 品檢剪切例行A4保留試片剩餘部份請暫留並貼標籤給LAB測試發泡. (RMK00050) . ★品檢注意！JIS&CNS 訂單必須每滿50噸一定要再做一次TEST (RMK00259) . 【品檢】水痕允許距板邊40mm內 (RMK00348) . 【品檢】每個母鋼最後分切的尾板需量測板形,NG送RCL切除(鍍鋅內圈捲軸效應產生的邊波) (RMK00348) . 【品檢】背面漆更換時須測試發泡試驗 *色碼(含正、背面)更換時需要測試RoHS (RMK00348) . 【品檢】A4保留試片裁切後請留下並貼標籤給LAB進行發泡測試 (RMK00348) . 因進位問題 BYF71 9u 手動計算 170.1基本檔設定170，批次檔電腦自動進位為175。于此聲明生產與相關檢測 塗佈量以170 為標準 (RMK00466) . 【捲取】注意！本單為直立式包裝。禁用STAGGER捲取送包裝！送RCL重處理例外。 (RMK00512) | 訂單:2505DFD003/006 CC2 <生產備註> 事項如下 . ★A.3. 此為超修鋼捲，請烤漆品檢加強注意邊緣鼓起之確認，每顆母鋼第一分切請計畫性暫留(當班送RCL外切10米確認板形)，原因為鼓起確認 (RMK-E_CHIN) . ★A.2.烤漆出口分切限重請盡量朝下限生產，並請注意有無鼓起現象 (RMK-E_CHIN) . ★A.1.訂單寬度797 mm HR標準範圍807~827mm， 15t。預計庫存2.01*835mm代用 (RMK-E_CHIN) . 塗裝請使用無毒專用設備(回流管.PUMP........). (RMK00050) . 注意前處理相關設備,清潔與更換以防污染. (RMK00050) . 品檢剪切例行A4保留試片剩餘部份請暫留並貼標籤給LAB測試發泡. (RMK00050) . 20120627晨會決議 CC2生產 PPGI 時請使用表調 (RMK00191) . ★品檢注意！JIS&CNS 訂單必須每滿50噸一定要再做一次TEST (RMK00259) . 【品檢】水痕允許距板邊40mm內 (RMK00348) . 【品檢】每個母鋼最後分切的尾板需量測板形,NG送RCL切除(鍍鋅內圈捲軸效應產生的邊波) (RMK00348) . 【品檢】背面漆更換時須測試發泡試驗 *色碼(含正、背面)更換時需要測試RoHS (RMK00348) . 【品檢】A4保留試片裁切後請留下並貼標籤給LAB進行發泡測試 (RMK00348) . 因進位問題 BYF71 9u 手動計算 170.1基本檔設定170，批次檔電腦自動進位為175。于此聲明生產與相關檢測 塗佈量以170 為標準 (RMK00466) . 【捲取】注意！本單為直立式包裝。禁用STAGGER捲取送包裝！送RCL重處理例外。 (RMK00512) | 訂單:2505DFD003/006 RCL <生產備註> 事項如下 . ★A.3. 此為超修鋼捲，請烤漆品檢加強注意邊緣鼓起之確認，每顆母鋼第一分切請計畫性暫留(當班送RCL外切10米確認板形)，原因為鼓起確認 (RMK-E_CHIN) . ★A.2.烤漆出口分切限重請盡量朝下限生產，並請注意有無鼓起現象 (RMK-E_CHIN) . 【捲取】注意！本單為直立式包裝。禁用STAGGER捲取送包裝！送RCL重處理例外。 (RMK00512) | 訂單:2505DFD003/006 CCPK 無 <生產備註> 事項 | 訂單:2505DFD003/006 CGQC <品檢備註> 事項如下 . 弓形度≦8MM/300MM 中波高≦2.5MM 邊波高≦3MM 急峻度≦0.6%. (RMK00050) | 訂單:2505DFD003/006 CCQC <品檢備註> 事項如下 . ★A.3. 此為超修鋼捲，請烤漆品檢加強注意邊緣鼓起之確認，每顆母鋼第一分切請計畫性暫留(當班送RCL外切10米確認板形)，原因為鼓起確認 (RMK-E_CHIN) . ★A.2.烤漆出口分切限重請盡量朝下限生產，並請注意有無鼓起現象 (RMK-E_CHIN) . 品檢剪切例行A4保留試片剩餘部份請暫留並貼標籤給LAB測試發泡. (RMK00050) . ★品檢注意！JIS&CNS 訂單必須每滿50噸一定要再做一次TEST (RMK00259) . 【品檢】水痕允許距板邊40mm內 (RMK00348) . 【品檢】每個母鋼最後分切的尾板需量測板形,NG送RCL切除(鍍鋅內圈捲軸效應產生的邊波) (RMK00348) . 【品檢】背面漆更換時須測試發泡試驗 *色碼(含正、背面)更換時需要測試RoHS (RMK00348) . 【品檢】A4保留試片裁切後請留下並貼標籤給LAB進行發泡測試 (RMK00348) . 因進位問題 BYF71 9u 手動計算 170.1基本檔設定170，批次檔電腦自動進位為175。于此聲明生產與相關檢測 塗佈量以170 為標準 (RMK00466) . 【捲取】注意！本單為直立式包裝。禁用STAGGER捲取送包裝！送RCL重處理例外。 (RMK00512) | 訂單:2505DFD003/006 TOL 無 <生產備註> 事項 | ★A.1.訂單寬度797 mm HR標準範圍807~827mm， 15t。預計庫存2.01*835mm代用^^/CPL/CR1/CR2/CG1/CG2/CC1/CC2/^^ <<.E_CHIN 2025/04/21 11:08.>> ★A.2.烤漆出口分切限重請盡量朝下限生產，並請注意有無鼓起現象^^/CC1/CC2/CCQC/RCL/^^ <<.E_CHIN 2025/04/21 11:09.>> ★A.3. 此為超修鋼捲，請烤漆品檢加強注意邊緣鼓起之確認，每顆母鋼第一分切請計畫性暫留(當班送RCL外切10米確認板形)，原因為鼓起確認^^/CC1/CC2/CCQC/RCL/^^ <<.E_CHIN 2025/04/21 11:09.>> | 訂單 2505DFD003/006 修改記錄如下: 20250418 11:07:27 (93025) 退火碼: >> S1, 用途碼: >> CIC001, 背面標示: >> S000, 訂單背面顏色(五碼): >> BYF71, 背面漆膜厚: >> NOM, 背面漆塗漆型式幾塗幾烤: >> 1, 鉻酸鹽: >> Z, 訂單厚度: >> 0.326, 訂單重: >> 45, 重量容許率(下限): >> 10, 重量容許率(上限): >> 10, 訂單寬度: >> 797, 鍍製方式: >> BC, 鋼捲內徑: >> 508, 鋼捲下限重: >> 3, 鋼捲上限重: >> 5, 壓花條件碼: >> -, 表面花紋: >> Z, GL鋅花要求下限: >> 0, GL鋅花要求上限: >> 0, 綠色識別碼: >> R2, 印刷輥號: >> -, 產品代碼: >> PPGI, 皮膜碼: >> -, 單位別: >> M, 油品種類: >> Z, 塗油量: >> Z, 包裝代碼: >> D7 , 保護膜碼: >> -, 客戶試片取樣型式: >> -, 調質碼: >> S, 套筒碼: >> E , 規格: >> CGCC-10, 製造標準: >> CNS, 表面處理劑種類: >> Z, 表面處理劑塗佈量: >> Z, 伸長率測試: >> N, 硬度測試碼: >> N, 抗拉強度測試: >> N, 降伏強度測試: >> N, 厚度變異: >> -2.4, 訂單正面顏色(五碼): >> AYF53, 正面漆膜厚: >> 25, 正面漆塗漆型式幾塗幾烤: >> 2, 修邊碼: >> Y, 重量碼: >> AW, 鋼捲捲向: >> O, 鍍層碼: >> Z08, | H:厚度偏薄
PPGI | 2505DFD003/007 |  | 1. 部分大陸料含B元素超過CNS規範管制，故請原料CNS規範之訂單不要配大陸料 (OFP00684)-{.不符.} | 1. 對於冷軋寬度<800 MM的訂單指定 CR1 生產 (OFP00124)-{.不符.} 2. 寬度<840MM指定CR1生產 (OFP00233)-{.不符.} 3. 訂單若有厚度變異，冷軋厚度公差比照烤漆計算公式 , 但最小為 1/2 公差做設定 (OFP00254)-{.不符.} 4. "偏薄要求訂單" 鍍後厚度減 鍍後厚度下限需大於 0.02 MM,以免發生厚度不足狀況 (OFP00369)-{.不符.} 5. 【提醒】！本單為直立式包裝，嚴禁鍍鋅或烤漆後以STAGGER捲取 (OFP00451)-{.不符.} 6. 部分大陸料含B元素超過CNS規範管制，故請原料CNS規範之訂單不要配大陸料 (OFP00684)-{.不符.} | 訂單:2505DFD003/007 CPL <生產備註> 事項如下 . ★A.1.訂單寬度797 mm HR標準範圍807~827mm， 15t。預計庫存2.01*835mm代用 (RMK-E_CHIN) . 除HGI/ HGL 訂單邊緣不噴油. 其餘皆側緣噴油 (RMK00285) | 訂單:2505DFD003/007 CR1 <生產備註> 事項如下 . ★A.1.訂單寬度797 mm HR標準範圍807~827mm， 15t。預計庫存2.01*835mm代用 (RMK-E_CHIN) . 每組工輥生產之第一顆鋼捲, 檢查振動輥痕或砂輪痕 (RMK00307) | 訂單:2505DFD003/007 CR2 <生產備註> 事項如下 . ★A.1.訂單寬度797 mm HR標準範圍807~827mm， 15t。預計庫存2.01*835mm代用 (RMK-E_CHIN) . 每組工輥生產之第一顆鋼捲, 檢查振動輥痕或砂輪痕 (RMK00307) | 訂單:2505DFD003/007 CG1 <生產備註> 事項如下 . ★A.1.訂單寬度797 mm HR標準範圍807~827mm， 15t。預計庫存2.01*835mm代用 (RMK-E_CHIN) . SKP:下工輥RA:0.5-0.8,上工輥RA:0.5-0.8,EL:2.0±0.5%, (RMK00050) . 弓形度≦8MM/300MM 中波高≦2.5MM 邊波高≦3MM 急峻度≦0.6%. (RMK00050) . 刷輥須持續使用,並記得要噴水. (RMK00050) . TENSION LEVELLER:EL%≦0.2%,控制C-ROLL及L-ROLL來調整弓形度. (RMK00050) | 訂單:2505DFD003/007 CG2 <生產備註> 事項如下 . ★A.1.訂單寬度797 mm HR標準範圍807~827mm， 15t。預計庫存2.01*835mm代用 (RMK-E_CHIN) . SKP:下工輥RA:0.5-0.8,上工輥RA:0.5-0.8,EL:2.0±0.5%, (RMK00050) . 弓形度≦8MM/300MM 中波高≦2.5MM 邊波高≦3MM 急峻度≦0.6%. (RMK00050) . 刷輥須持續使用,並記得要噴水. (RMK00050) . TENSION LEVELLER:EL%≦0.2%,控制C-ROLL及L-ROLL來調整弓形度. (RMK00050) | 訂單:2505DFD003/007 CC1 <生產備註> 事項如下 . ★A.3. 此為超修鋼捲，請烤漆品檢加強注意邊緣鼓起之確認，每顆母鋼第一分切請計畫性暫留(當班送RCL外切10米確認板形)，原因為鼓起確認 (RMK-E_CHIN) . ★A.2.烤漆出口分切限重請盡量朝下限生產，並請注意有無鼓起現象 (RMK-E_CHIN) . ★A.1.訂單寬度797 mm HR標準範圍807~827mm， 15t。預計庫存2.01*835mm代用 (RMK-E_CHIN) . 塗裝請使用無毒專用設備(回流管.PUMP........). (RMK00050) . 注意前處理相關設備,清潔與更換以防污染. (RMK00050) . 品檢剪切例行A4保留試片剩餘部份請暫留並貼標籤給LAB測試發泡. (RMK00050) . ★品檢注意！JIS&CNS 訂單必須每滿50噸一定要再做一次TEST (RMK00259) . ★注意！AYF632,ABF522,ABF532 自2015/05/13起,為改善色差原液黏度降至80秒。 (RMK00321) . 塗裝室調整黏度時請注意原液黏度80" (RMK00321) . 【品檢】水痕允許距板邊40mm內 (RMK00348) . 【品檢】每個母鋼最後分切的尾板需量測板形,NG送RCL切除(鍍鋅內圈捲軸效應產生的邊波) (RMK00348) . 【品檢】背面漆更換時須測試發泡試驗 *色碼(含正、背面)更換時需要測試RoHS (RMK00348) . 【品檢】A4保留試片裁切後請留下並貼標籤給LAB進行發泡測試 (RMK00348) . 因進位問題 BYF71 9u 手動計算 170.1基本檔設定170，批次檔電腦自動進位為175。于此聲明生產與相關檢測 塗佈量以170 為標準 (RMK00466) . 【捲取】注意！本單為直立式包裝。禁用STAGGER捲取送包裝！送RCL重處理例外。 (RMK00512) | 訂單:2505DFD003/007 CC2 <生產備註> 事項如下 . ★A.3. 此為超修鋼捲，請烤漆品檢加強注意邊緣鼓起之確認，每顆母鋼第一分切請計畫性暫留(當班送RCL外切10米確認板形)，原因為鼓起確認 (RMK-E_CHIN) . ★A.2.烤漆出口分切限重請盡量朝下限生產，並請注意有無鼓起現象 (RMK-E_CHIN) . ★A.1.訂單寬度797 mm HR標準範圍807~827mm， 15t。預計庫存2.01*835mm代用 (RMK-E_CHIN) . 塗裝請使用無毒專用設備(回流管.PUMP........). (RMK00050) . 注意前處理相關設備,清潔與更換以防污染. (RMK00050) . 品檢剪切例行A4保留試片剩餘部份請暫留並貼標籤給LAB測試發泡. (RMK00050) . 20120627晨會決議 CC2生產 PPGI 時請使用表調 (RMK00191) . ★品檢注意！JIS&CNS 訂單必須每滿50噸一定要再做一次TEST (RMK00259) . ★注意！AYF632,ABF522,ABF532 自2015/05/13起,為改善色差原液黏度降至80秒。 (RMK00321) . 塗裝室調整黏度時請注意原液黏度80" (RMK00321) . 【品檢】水痕允許距板邊40mm內 (RMK00348) . 【品檢】每個母鋼最後分切的尾板需量測板形,NG送RCL切除(鍍鋅內圈捲軸效應產生的邊波) (RMK00348) . 【品檢】背面漆更換時須測試發泡試驗 *色碼(含正、背面)更換時需要測試RoHS (RMK00348) . 【品檢】A4保留試片裁切後請留下並貼標籤給LAB進行發泡測試 (RMK00348) . 因進位問題 BYF71 9u 手動計算 170.1基本檔設定170，批次檔電腦自動進位為175。于此聲明生產與相關檢測 塗佈量以170 為標準 (RMK00466) . 【捲取】注意！本單為直立式包裝。禁用STAGGER捲取送包裝！送RCL重處理例外。 (RMK00512) | 訂單:2505DFD003/007 RCL <生產備註> 事項如下 . ★A.3. 此為超修鋼捲，請烤漆品檢加強注意邊緣鼓起之確認，每顆母鋼第一分切請計畫性暫留(當班送RCL外切10米確認板形)，原因為鼓起確認 (RMK-E_CHIN) . ★A.2.烤漆出口分切限重請盡量朝下限生產，並請注意有無鼓起現象 (RMK-E_CHIN) . 【捲取】注意！本單為直立式包裝。禁用STAGGER捲取送包裝！送RCL重處理例外。 (RMK00512) | 訂單:2505DFD003/007 CCPK 無 <生產備註> 事項 | 訂單:2505DFD003/007 CGQC <品檢備註> 事項如下 . 弓形度≦8MM/300MM 中波高≦2.5MM 邊波高≦3MM 急峻度≦0.6%. (RMK00050) | 訂單:2505DFD003/007 CCQC <品檢備註> 事項如下 . ★A.3. 此為超修鋼捲，請烤漆品檢加強注意邊緣鼓起之確認，每顆母鋼第一分切請計畫性暫留(當班送RCL外切10米確認板形)，原因為鼓起確認 (RMK-E_CHIN) . ★A.2.烤漆出口分切限重請盡量朝下限生產，並請注意有無鼓起現象 (RMK-E_CHIN) . 品檢剪切例行A4保留試片剩餘部份請暫留並貼標籤給LAB測試發泡. (RMK00050) . ★品檢注意！JIS&CNS 訂單必須每滿50噸一定要再做一次TEST (RMK00259) . 【品檢】水痕允許距板邊40mm內 (RMK00348) . 【品檢】每個母鋼最後分切的尾板需量測板形,NG送RCL切除(鍍鋅內圈捲軸效應產生的邊波) (RMK00348) . 【品檢】背面漆更換時須測試發泡試驗 *色碼(含正、背面)更換時需要測試RoHS (RMK00348) . 【品檢】A4保留試片裁切後請留下並貼標籤給LAB進行發泡測試 (RMK00348) . 因進位問題 BYF71 9u 手動計算 170.1基本檔設定170，批次檔電腦自動進位為175。于此聲明生產與相關檢測 塗佈量以170 為標準 (RMK00466) . 【捲取】注意！本單為直立式包裝。禁用STAGGER捲取送包裝！送RCL重處理例外。 (RMK00512) | 訂單:2505DFD003/007 TOL 無 <生產備註> 事項 | ★A.1.訂單寬度797 mm HR標準範圍807~827mm， 15t。預計庫存2.01*835mm代用^^/CPL/CR1/CR2/CG1/CG2/CC1/CC2/^^ <<.E_CHIN 2025/04/21 11:09.>> ★A.2.烤漆出口分切限重請盡量朝下限生產，並請注意有無鼓起現象^^/CC1/CC2/CCQC/RCL/^^ <<.E_CHIN 2025/04/21 11:09.>> ★A.3. 此為超修鋼捲，請烤漆品檢加強注意邊緣鼓起之確認，每顆母鋼第一分切請計畫性暫留(當班送RCL外切10米確認板形)，原因為鼓起確認^^/CC1/CC2/CCQC/RCL/^^ <<.E_CHIN 2025/04/21 11:09.>> | 訂單 2505DFD003/007 修改記錄如下: 20250418 11:08:11 (93025) 退火碼: >> S1, 用途碼: >> CIC001, 背面標示: >> S000, 訂單背面顏色(五碼): >> BYF71, 背面漆膜厚: >> NOM, 背面漆塗漆型式幾塗幾烤: >> 1, 鉻酸鹽: >> Z, 訂單厚度: >> 0.326, 訂單重: >> 15, 重量容許率(下限): >> 10, 重量容許率(上限): >> 10, 訂單寬度: >> 797, 鍍製方式: >> BC, 鋼捲內徑: >> 508, 鋼捲下限重: >> 3, 鋼捲上限重: >> 5, 壓花條件碼: >> -, 表面花紋: >> Z, GL鋅花要求下限: >> 0, GL鋅花要求上限: >> 0, 綠色識別碼: >> R2, 印刷輥號: >> -, 產品代碼: >> PPGI, 皮膜碼: >> -, 單位別: >> M, 油品種類: >> Z, 塗油量: >> Z, 包裝代碼: >> D7 , 保護膜碼: >> -, 客戶試片取樣型式: >> -, 調質碼: >> S, 套筒碼: >> E , 規格: >> CGCC-10, 製造標準: >> CNS, 表面處理劑種類: >> Z, 表面處理劑塗佈量: >> Z, 伸長率測試: >> N, 硬度測試碼: >> N, 抗拉強度測試: >> N, 降伏強度測試: >> N, 厚度變異: >> -2.4, 訂單正面顏色(五碼): >> ABF52, 正面漆膜厚: >> 25, 正面漆塗漆型式幾塗幾烤: >> 2, 修邊碼: >> Y, 重量碼: >> AW, 鋼捲捲向: >> O, 鍍層碼: >> Z08, | H:厚度偏薄
PPGI | 2505DFD004/001 |  | 1. 部分大陸料含B元素超過CNS規範管制，故請原料CNS規範之訂單不要配大陸料 (OFP00684)-{.不符.} | 1. 訂單若有厚度變異，冷軋厚度公差比照烤漆計算公式 , 但最小為 1/2 公差做設定 (OFP00254)-{.不符.} 2. "偏薄要求訂單" 鍍後厚度減 鍍後厚度下限需大於 0.02 MM,以免發生厚度不足狀況 (OFP00369)-{.不符.} 3. 【提醒】！本單為直立式包裝，嚴禁鍍鋅或烤漆後以STAGGER捲取 (OFP00451)-{.不符.} 4. 部分大陸料含B元素超過CNS規範管制，故請原料CNS規範之訂單不要配大陸料 (OFP00684)-{.不符.} | 訂單:2505DFD004/001 CPL <生產備註> 事項如下 . 除HGI/ HGL 訂單邊緣不噴油. 其餘皆側緣噴油 (RMK00285) | 訂單:2505DFD004/001 CR1 <生產備註> 事項如下 . 每組工輥生產之第一顆鋼捲, 檢查振動輥痕或砂輪痕 (RMK00307) | 訂單:2505DFD004/001 CR2 <生產備註> 事項如下 . 每組工輥生產之第一顆鋼捲, 檢查振動輥痕或砂輪痕 (RMK00307) | 訂單:2505DFD004/001 CG1 <生產備註> 事項如下 . SKP:下工輥RA:0.5-0.8,上工輥RA:0.5-0.8,EL:2.0±0.5%, (RMK00050) . 弓形度≦8MM/300MM 中波高≦2.5MM 邊波高≦3MM 急峻度≦0.6%. (RMK00050) . 刷輥須持續使用,並記得要噴水. (RMK00050) . TENSION LEVELLER:EL%≦0.2%,控制C-ROLL及L-ROLL來調整弓形度. (RMK00050) | 訂單:2505DFD004/001 CG2 <生產備註> 事項如下 . SKP:下工輥RA:0.5-0.8,上工輥RA:0.5-0.8,EL:2.0±0.5%, (RMK00050) . 弓形度≦8MM/300MM 中波高≦2.5MM 邊波高≦3MM 急峻度≦0.6%. (RMK00050) . 刷輥須持續使用,並記得要噴水. (RMK00050) . TENSION LEVELLER:EL%≦0.2%,控制C-ROLL及L-ROLL來調整弓形度. (RMK00050) | 訂單:2505DFD004/001 CC1 <生產備註> 事項如下 . 塗裝請使用無毒專用設備(回流管.PUMP........). (RMK00050) . 注意前處理相關設備,清潔與更換以防污染. (RMK00050) . 品檢剪切例行A4保留試片剩餘部份請暫留並貼標籤給LAB測試發泡. (RMK00050) . ★品檢注意！JIS&CNS 訂單必須每滿50噸一定要再做一次TEST (RMK00259) . 【品檢】水痕允許距板邊40mm內 (RMK00348) . 【品檢】每個母鋼最後分切的尾板需量測板形,NG送RCL切除(鍍鋅內圈捲軸效應產生的邊波) (RMK00348) . 【品檢】背面漆更換時須測試發泡試驗 *色碼(含正、背面)更換時需要測試RoHS (RMK00348) . 【品檢】A4保留試片裁切後請留下並貼標籤給LAB進行發泡測試 (RMK00348) . 因進位問題 BYF71 9u 手動計算 170.1基本檔設定170，批次檔電腦自動進位為175。于此聲明生產與相關檢測 塗佈量以170 為標準 (RMK00466) . 【捲取】注意！本單為直立式包裝。禁用STAGGER捲取送包裝！送RCL重處理例外。 (RMK00512) . 【抽氣量】白色系在CC1生產時,FINISH抽氣量請設定250,如生產中發生色差b值異常升高,請股長再加大抽氣量因應 (RMK00560) | 訂單:2505DFD004/001 CC2 <生產備註> 事項如下 . 塗裝請使用無毒專用設備(回流管.PUMP........). (RMK00050) . 注意前處理相關設備,清潔與更換以防污染. (RMK00050) . 品檢剪切例行A4保留試片剩餘部份請暫留並貼標籤給LAB測試發泡. (RMK00050) . 20120627晨會決議 CC2生產 PPGI 時請使用表調 (RMK00191) . ★品檢注意！JIS&CNS 訂單必須每滿50噸一定要再做一次TEST (RMK00259) . 【品檢】水痕允許距板邊40mm內 (RMK00348) . 【品檢】每個母鋼最後分切的尾板需量測板形,NG送RCL切除(鍍鋅內圈捲軸效應產生的邊波) (RMK00348) . 【品檢】背面漆更換時須測試發泡試驗 *色碼(含正、背面)更換時需要測試RoHS (RMK00348) . 【品檢】A4保留試片裁切後請留下並貼標籤給LAB進行發泡測試 (RMK00348) . 因進位問題 BYF71 9u 手動計算 170.1基本檔設定170，批次檔電腦自動進位為175。于此聲明生產與相關檢測 塗佈量以170 為標準 (RMK00466) . 【捲取】注意！本單為直立式包裝。禁用STAGGER捲取送包裝！送RCL重處理例外。 (RMK00512) . 【抽氣量】白色系在CC1生產時,FINISH抽氣量請設定250,如生產中發生色差b值異常升高,請股長再加大抽氣量因應 (RMK00560) | 訂單:2505DFD004/001 RCL <生產備註> 事項如下 . 【捲取】注意！本單為直立式包裝。禁用STAGGER捲取送包裝！送RCL重處理例外。 (RMK00512) | 訂單:2505DFD004/001 CCPK 無 <生產備註> 事項 | 訂單:2505DFD004/001 CGQC <品檢備註> 事項如下 . 弓形度≦8MM/300MM 中波高≦2.5MM 邊波高≦3MM 急峻度≦0.6%. (RMK00050) | 訂單:2505DFD004/001 CCQC <品檢備註> 事項如下 . 品檢剪切例行A4保留試片剩餘部份請暫留並貼標籤給LAB測試發泡. (RMK00050) . ★品檢注意！JIS&CNS 訂單必須每滿50噸一定要再做一次TEST (RMK00259) . 【品檢】水痕允許距板邊40mm內 (RMK00348) . 【品檢】每個母鋼最後分切的尾板需量測板形,NG送RCL切除(鍍鋅內圈捲軸效應產生的邊波) (RMK00348) . 【品檢】背面漆更換時須測試發泡試驗 *色碼(含正、背面)更換時需要測試RoHS (RMK00348) . 【品檢】A4保留試片裁切後請留下並貼標籤給LAB進行發泡測試 (RMK00348) . 因進位問題 BYF71 9u 手動計算 170.1基本檔設定170，批次檔電腦自動進位為175。于此聲明生產與相關檢測 塗佈量以170 為標準 (RMK00466) . 【捲取】注意！本單為直立式包裝。禁用STAGGER捲取送包裝！送RCL重處理例外。 (RMK00512) | 訂單:2505DFD004/001 TOL 無 <生產備註> 事項 |  | 訂單 2505DFD004/001 修改記錄如下: 20250418 11:17:01 (93025) 退火碼: >> S1, 用途碼: >> CIC001, 背面標示: >> S000, 訂單背面顏色(五碼): >> BYF71, 背面漆膜厚: >> NOM, 背面漆塗漆型式幾塗幾烤: >> 1, 鉻酸鹽: >> Z, 訂單厚度: >> 0.326, 訂單重: >> 15, 重量容許率(下限): >> 10, 重量容許率(上限): >> 10, 訂單寬度: >> 780, 鍍製方式: >> BC, 鋼捲內徑: >> 508, 鋼捲下限重: >> 3, 鋼捲上限重: >> 5, 壓花條件碼: >> -, 表面花紋: >> Z, GL鋅花要求下限: >> 0, GL鋅花要求上限: >> 0, 綠色識別碼: >> R1, 印刷輥號: >> -, 產品代碼: >> PPGI, 皮膜碼: >> -, 單位別: >> M, 油品種類: >> Z, 塗油量: >> Z, 包裝代碼: >> D7 , 保護膜碼: >> -, 客戶試片取樣型式: >> -, 調質碼: >> S, 套筒碼: >> E , 規格: >> CGCC-10, 製造標準: >> CNS, 表面處理劑種類: >> Z, 表面處理劑塗佈量: >> Z, 伸長率測試: >> N, 硬度測試碼: >> N, 抗拉強度測試: >> N, 降伏強度測試: >> N, 厚度變異: >> -2.4, 訂單正面顏色(五碼): >> AWF54, 正面漆膜厚: >> 25, 正面漆塗漆型式幾塗幾烤: >> 2, 修邊碼: >> Y, 重量碼: >> AW, 鋼捲捲向: >> O, 鍍層碼: >> Z08, | H:厚度偏薄
PPGI | 2505DFD005/001 |  | 1. 部分大陸料含B元素超過CNS規範管制，故請原料CNS規範之訂單不要配大陸料 (OFP00684)-{.不符.} | 1. 訂單若有厚度變異，冷軋厚度公差比照烤漆計算公式 , 但最小為 1/2 公差做設定 (OFP00254)-{.不符.} 2. "偏薄要求訂單" 鍍後厚度減 鍍後厚度下限需大於 0.02 MM,以免發生厚度不足狀況 (OFP00369)-{.不符.} 3. 【提醒】！本單為直立式包裝，嚴禁鍍鋅或烤漆後以STAGGER捲取 (OFP00451)-{.不符.} 4. 部分大陸料含B元素超過CNS規範管制，故請原料CNS規範之訂單不要配大陸料 (OFP00684)-{.不符.} | 訂單:2505DFD005/001 CPL <生產備註> 事項如下 . 除HGI/ HGL 訂單邊緣不噴油. 其餘皆側緣噴油 (RMK00285) | 訂單:2505DFD005/001 CR1 <生產備註> 事項如下 . 每組工輥生產之第一顆鋼捲, 檢查振動輥痕或砂輪痕 (RMK00307) | 訂單:2505DFD005/001 CR2 <生產備註> 事項如下 . 每組工輥生產之第一顆鋼捲, 檢查振動輥痕或砂輪痕 (RMK00307) | 訂單:2505DFD005/001 CG1 <生產備註> 事項如下 . SKP:下工輥RA:0.5-0.8,上工輥RA:0.5-0.8,EL:2.0±0.5%, (RMK00050) . 弓形度≦8MM/300MM 中波高≦2.5MM 邊波高≦3MM 急峻度≦0.6%. (RMK00050) . 刷輥須持續使用,並記得要噴水. (RMK00050) . TENSION LEVELLER:EL%≦0.2%,控制C-ROLL及L-ROLL來調整弓形度. (RMK00050) | 訂單:2505DFD005/001 CG2 <生產備註> 事項如下 . SKP:下工輥RA:0.5-0.8,上工輥RA:0.5-0.8,EL:2.0±0.5%, (RMK00050) . 弓形度≦8MM/300MM 中波高≦2.5MM 邊波高≦3MM 急峻度≦0.6%. (RMK00050) . 刷輥須持續使用,並記得要噴水. (RMK00050) . TENSION LEVELLER:EL%≦0.2%,控制C-ROLL及L-ROLL來調整弓形度. (RMK00050) | 訂單:2505DFD005/001 CC1 <生產備註> 事項如下 . 塗裝請使用無毒專用設備(回流管.PUMP........). (RMK00050) . 注意前處理相關設備,清潔與更換以防污染. (RMK00050) . 品檢剪切例行A4保留試片剩餘部份請暫留並貼標籤給LAB測試發泡. (RMK00050) . ★品檢注意！JIS&CNS 訂單必須每滿50噸一定要再做一次TEST (RMK00259) . ★注意！AYF632,ABF522,ABF532 自2015/05/13起,為改善色差原液黏度降至80秒。 (RMK00321) . 塗裝室調整黏度時請注意原液黏度80" (RMK00321) . 【品檢】水痕允許距板邊40mm內 (RMK00348) . 【品檢】每個母鋼最後分切的尾板需量測板形,NG送RCL切除(鍍鋅內圈捲軸效應產生的邊波) (RMK00348) . 【品檢】背面漆更換時須測試發泡試驗 *色碼(含正、背面)更換時需要測試RoHS (RMK00348) . 【品檢】A4保留試片裁切後請留下並貼標籤給LAB進行發泡測試 (RMK00348) . 因進位問題 BYF71 9u 手動計算 170.1基本檔設定170，批次檔電腦自動進位為175。于此聲明生產與相關檢測 塗佈量以170 為標準 (RMK00466) . 【捲取】注意！本單為直立式包裝。禁用STAGGER捲取送包裝！送RCL重處理例外。 (RMK00512) | 訂單:2505DFD005/001 CC2 <生產備註> 事項如下 . 塗裝請使用無毒專用設備(回流管.PUMP........). (RMK00050) . 注意前處理相關設備,清潔與更換以防污染. (RMK00050) . 品檢剪切例行A4保留試片剩餘部份請暫留並貼標籤給LAB測試發泡. (RMK00050) . 20120627晨會決議 CC2生產 PPGI 時請使用表調 (RMK00191) . ★品檢注意！JIS&CNS 訂單必須每滿50噸一定要再做一次TEST (RMK00259) . ★注意！AYF632,ABF522,ABF532 自2015/05/13起,為改善色差原液黏度降至80秒。 (RMK00321) . 塗裝室調整黏度時請注意原液黏度80" (RMK00321) . 【品檢】水痕允許距板邊40mm內 (RMK00348) . 【品檢】每個母鋼最後分切的尾板需量測板形,NG送RCL切除(鍍鋅內圈捲軸效應產生的邊波) (RMK00348) . 【品檢】背面漆更換時須測試發泡試驗 *色碼(含正、背面)更換時需要測試RoHS (RMK00348) . 【品檢】A4保留試片裁切後請留下並貼標籤給LAB進行發泡測試 (RMK00348) . 因進位問題 BYF71 9u 手動計算 170.1基本檔設定170，批次檔電腦自動進位為175。于此聲明生產與相關檢測 塗佈量以170 為標準 (RMK00466) . 【捲取】注意！本單為直立式包裝。禁用STAGGER捲取送包裝！送RCL重處理例外。 (RMK00512) | 訂單:2505DFD005/001 RCL <生產備註> 事項如下 . 【捲取】注意！本單為直立式包裝。禁用STAGGER捲取送包裝！送RCL重處理例外。 (RMK00512) | 訂單:2505DFD005/001 CCPK 無 <生產備註> 事項 | 訂單:2505DFD005/001 CGQC <品檢備註> 事項如下 . 弓形度≦8MM/300MM 中波高≦2.5MM 邊波高≦3MM 急峻度≦0.6%. (RMK00050) | 訂單:2505DFD005/001 CCQC <品檢備註> 事項如下 . 品檢剪切例行A4保留試片剩餘部份請暫留並貼標籤給LAB測試發泡. (RMK00050) . ★品檢注意！JIS&CNS 訂單必須每滿50噸一定要再做一次TEST (RMK00259) . 【品檢】水痕允許距板邊40mm內 (RMK00348) . 【品檢】每個母鋼最後分切的尾板需量測板形,NG送RCL切除(鍍鋅內圈捲軸效應產生的邊波) (RMK00348) . 【品檢】背面漆更換時須測試發泡試驗 *色碼(含正、背面)更換時需要測試RoHS (RMK00348) . 【品檢】A4保留試片裁切後請留下並貼標籤給LAB進行發泡測試 (RMK00348) . 因進位問題 BYF71 9u 手動計算 170.1基本檔設定170，批次檔電腦自動進位為175。于此聲明生產與相關檢測 塗佈量以170 為標準 (RMK00466) . 【捲取】注意！本單為直立式包裝。禁用STAGGER捲取送包裝！送RCL重處理例外。 (RMK00512) | 訂單:2505DFD005/001 TOL 無 <生產備註> 事項 |  | 訂單 2505DFD005/001 修改記錄如下: 20250418 11:22:00 (93025) 退火碼: >> S1, 用途碼: >> CIC001, 背面標示: >> S000, 訂單背面顏色(五碼): >> BYF71, 背面漆膜厚: >> NOM, 背面漆塗漆型式幾塗幾烤: >> 1, 鉻酸鹽: >> Z, 訂單厚度: >> 0.326, 訂單重: >> 15, 重量容許率(下限): >> 10, 重量容許率(上限): >> 10, 訂單寬度: >> 715, 鍍製方式: >> BC, 鋼捲內徑: >> 508, 鋼捲下限重: >> 3, 鋼捲上限重: >> 5, 壓花條件碼: >> -, 表面花紋: >> Z, GL鋅花要求下限: >> 0, GL鋅花要求上限: >> 0, 綠色識別碼: >> R1, 印刷輥號: >> -, 產品代碼: >> PPGI, 皮膜碼: >> -, 單位別: >> M, 油品種類: >> Z, 塗油量: >> Z, 包裝代碼: >> D7 , 保護膜碼: >> -, 客戶試片取樣型式: >> -, 調質碼: >> S, 套筒碼: >> E , 規格: >> CGCC-10, 製造標準: >> CNS, 表面處理劑種類: >> Z, 表面處理劑塗佈量: >> Z, 伸長率測試: >> N, 硬度測試碼: >> N, 抗拉強度測試: >> N, 降伏強度測試: >> N, 厚度變異: >> -2.4, 訂單正面顏色(五碼): >> AYF63, 正面漆膜厚: >> 25, 正面漆塗漆型式幾塗幾烤: >> 2, 修邊碼: >> Y, 重量碼: >> AW, 鋼捲捲向: >> O, 鍍層碼: >> Z08, | H:厚度偏薄
PPGI | 2505DFD005/002 |  | 1. 部分大陸料含B元素超過CNS規範管制，故請原料CNS規範之訂單不要配大陸料 (OFP00684)-{.不符.} | 1. 訂單若有厚度變異，冷軋厚度公差比照烤漆計算公式 , 但最小為 1/2 公差做設定 (OFP00254)-{.不符.} 2. "偏薄要求訂單" 鍍後厚度減 鍍後厚度下限需大於 0.02 MM,以免發生厚度不足狀況 (OFP00369)-{.不符.} 3. 部分大陸料含B元素超過CNS規範管制，故請原料CNS規範之訂單不要配大陸料 (OFP00684)-{.不符.} | 訂單:2505DFD005/002 CPL <生產備註> 事項如下 . 除HGI/ HGL 訂單邊緣不噴油. 其餘皆側緣噴油 (RMK00285) | 訂單:2505DFD005/002 CR1 <生產備註> 事項如下 . 每組工輥生產之第一顆鋼捲, 檢查振動輥痕或砂輪痕 (RMK00307) | 訂單:2505DFD005/002 CR2 <生產備註> 事項如下 . 每組工輥生產之第一顆鋼捲, 檢查振動輥痕或砂輪痕 (RMK00307) | 訂單:2505DFD005/002 CG1 <生產備註> 事項如下 . SKP:下工輥RA:0.5-0.8,上工輥RA:0.5-0.8,EL:2.0±0.5%, (RMK00050) . 弓形度≦8MM/300MM 中波高≦2.5MM 邊波高≦3MM 急峻度≦0.6%. (RMK00050) . 刷輥須持續使用,並記得要噴水. (RMK00050) . TENSION LEVELLER:EL%≦0.2%,控制C-ROLL及L-ROLL來調整弓形度. (RMK00050) | 訂單:2505DFD005/002 CG2 <生產備註> 事項如下 . SKP:下工輥RA:0.5-0.8,上工輥RA:0.5-0.8,EL:2.0±0.5%, (RMK00050) . 弓形度≦8MM/300MM 中波高≦2.5MM 邊波高≦3MM 急峻度≦0.6%. (RMK00050) . 刷輥須持續使用,並記得要噴水. (RMK00050) . TENSION LEVELLER:EL%≦0.2%,控制C-ROLL及L-ROLL來調整弓形度. (RMK00050) | 訂單:2505DFD005/002 CC1 <生產備註> 事項如下 . 塗裝請使用無毒專用設備(回流管.PUMP........). (RMK00050) . 注意前處理相關設備,清潔與更換以防污染. (RMK00050) . 品檢剪切例行A4保留試片剩餘部份請暫留並貼標籤給LAB測試發泡. (RMK00050) . ★品檢注意！JIS&CNS 訂單必須每滿50噸一定要再做一次TEST (RMK00259) . 【品檢】水痕允許距板邊40mm內 (RMK00348) . 【品檢】每個母鋼最後分切的尾板需量測板形,NG送RCL切除(鍍鋅內圈捲軸效應產生的邊波) (RMK00348) . 【品檢】背面漆更換時須測試發泡試驗 *色碼(含正、背面)更換時需要測試RoHS (RMK00348) . 【品檢】A4保留試片裁切後請留下並貼標籤給LAB進行發泡測試 (RMK00348) | 訂單:2505DFD005/002 CC2 <生產備註> 事項如下 . 塗裝請使用無毒專用設備(回流管.PUMP........). (RMK00050) . 注意前處理相關設備,清潔與更換以防污染. (RMK00050) . 品檢剪切例行A4保留試片剩餘部份請暫留並貼標籤給LAB測試發泡. (RMK00050) . 20120627晨會決議 CC2生產 PPGI 時請使用表調 (RMK00191) . ★品檢注意！JIS&CNS 訂單必須每滿50噸一定要再做一次TEST (RMK00259) . 【品檢】水痕允許距板邊40mm內 (RMK00348) . 【品檢】每個母鋼最後分切的尾板需量測板形,NG送RCL切除(鍍鋅內圈捲軸效應產生的邊波) (RMK00348) . 【品檢】背面漆更換時須測試發泡試驗 *色碼(含正、背面)更換時需要測試RoHS (RMK00348) . 【品檢】A4保留試片裁切後請留下並貼標籤給LAB進行發泡測試 (RMK00348) | 訂單:2505DFD005/002 RCL 無 <生產備註> 事項 | 訂單:2505DFD005/002 CCPK 無 <生產備註> 事項 | 訂單:2505DFD005/002 CGQC <品檢備註> 事項如下 . 弓形度≦8MM/300MM 中波高≦2.5MM 邊波高≦3MM 急峻度≦0.6%. (RMK00050) | 訂單:2505DFD005/002 CCQC <品檢備註> 事項如下 . 品檢剪切例行A4保留試片剩餘部份請暫留並貼標籤給LAB測試發泡. (RMK00050) . ★品檢注意！JIS&CNS 訂單必須每滿50噸一定要再做一次TEST (RMK00259) . 【品檢】水痕允許距板邊40mm內 (RMK00348) . 【品檢】每個母鋼最後分切的尾板需量測板形,NG送RCL切除(鍍鋅內圈捲軸效應產生的邊波) (RMK00348) . 【品檢】背面漆更換時須測試發泡試驗 *色碼(含正、背面)更換時需要測試RoHS (RMK00348) . 【品檢】A4保留試片裁切後請留下並貼標籤給LAB進行發泡測試 (RMK00348) | 訂單:2505DFD005/002 TOL 無 <生產備註> 事項 |  | 訂單 2505DFD005/002 修改記錄如下: 20250418 11:23:35 (93025) 退火碼: >> S1, 用途碼: >> CIC001, 背面標示: >> S000, 訂單背面顏色(五碼): >> BYF71, 背面漆膜厚: >> NOM, 背面漆塗漆型式幾塗幾烤: >> 1, 鉻酸鹽: >> Z, 訂單厚度: >> 0.326, 訂單重: >> 15, 重量容許率(下限): >> 10, 重量容許率(上限): >> 10, 訂單寬度: >> 1220, 鍍製方式: >> BC, 鋼捲內徑: >> 508, 鋼捲下限重: >> 3, 鋼捲上限重: >> 5, 壓花條件碼: >> -, 表面花紋: >> Z, GL鋅花要求下限: >> 0, GL鋅花要求上限: >> 0, 綠色識別碼: >> R1, 印刷輥號: >> -, 產品代碼: >> PPGI, 皮膜碼: >> -, 單位別: >> M, 油品種類: >> Z, 塗油量: >> Z, 包裝代碼: >> D7 , 保護膜碼: >> -, 客戶試片取樣型式: >> -, 調質碼: >> S, 套筒碼: >> E , 規格: >> CGCC-10, 製造標準: >> CNS, 表面處理劑種類: >> Z, 表面處理劑塗佈量: >> Z, 伸長率測試: >> N, 硬度測試碼: >> N, 抗拉強度測試: >> N, 降伏強度測試: >> N, 厚度變異: >> -2.4, 訂單正面顏色(五碼): >> ABF54, 正面漆膜厚: >> 25, 正面漆塗漆型式幾塗幾烤: >> 2, 修邊碼: >> Y, 重量碼: >> AW, 鋼捲捲向: >> O, 鍍層碼: >> Z08, 20250418 11:40:05 (93025) 訂單背面顏色(五碼): BYF71 >> BYZ6K, 背面漆塗漆型式幾塗幾烤: 1 >> 2, 20250418 13:30:29 (93025) 包裝代碼: D7 >> S3 , | H:厚度偏薄
PPGI | 2505DFD007/001 | 1. 警語：確認背面光澤若≧70，且CR≦0.38MM之訂單強制使用鋼套筒"S" (OFP00365)-{.不符.} 2. 避免客戶下單用途別與色碼不符 (用途碼:COA034, 正面色碼:1G0612 不符)(OFP00029)-{.不符.} |  | 1. 永泰PPGI國內大宗浪板確認MOVEX鍍鋅後厚度公差AC+-0.1，BC+-0.08 (OFP00223)-{.不符.} 2. 訂單若有厚度變異，冷軋厚度公差比照烤漆計算公式 , 但最小為 1/2 公差做設定 (OFP00254)-{.不符.} 3. 警語：確認背面光澤若≧70，且CR≦0.38MM之訂單強制使用鋼套筒"S" (OFP00365)-{.不符.} 4. 高光新增備註（適用非直立式包裝）：請出口每顆鋼捲貼紅色 " 禁止疊放 " 貼紙，如果有套桶S最多2層 (OFP00366)-{.不符.} 5. "偏薄要求訂單" 鍍後厚度減 鍍後厚度下限需大於 0.02 MM,以免發生厚度不足狀況 (OFP00369)-{.不符.} | 訂單:2505DFD007/001 CPL <生產備註> 事項如下 . 除HGI/ HGL 訂單邊緣不噴油. 其餘皆側緣噴油 (RMK00285) | 訂單:2505DFD007/001 CR1 <生產備註> 事項如下 . 1.PPGI 用途 大宗浪板 (國內) COA034為偏薄設定,由冷軋厚度設定確認 (RMK00213) . 1.1.訂單 AC 鍍鋅厚度公差管制0.52mm ± 0.10 (冷軋厚度設定 0.457mm) (RMK00213) . 1.2.訂單 AC 鍍鋅厚度公差管制0.42mm ± 0.10 (冷軋厚度設定 0.359mm) (RMK00213) . 1.3.訂單 BC 鍍鋅厚度公差管制0.326mm ± 0.08 (冷軋厚度設定 0.305mm) (RMK00213) . 每組工輥生產之第一顆鋼捲, 檢查振動輥痕或砂輪痕 (RMK00307) | 訂單:2505DFD007/001 CR2 <生產備註> 事項如下 . 1.PPGI 用途 大宗浪板 (國內) COA034為偏薄設定,由冷軋厚度設定確認 (RMK00213) . 1.1.訂單 AC 鍍鋅厚度公差管制0.52mm ± 0.10 (冷軋厚度設定 0.457mm) (RMK00213) . 1.2.訂單 AC 鍍鋅厚度公差管制0.42mm ± 0.10 (冷軋厚度設定 0.359mm) (RMK00213) . 1.3.訂單 BC 鍍鋅厚度公差管制0.326mm ± 0.08 (冷軋厚度設定 0.305mm) (RMK00213) . 每組工輥生產之第一顆鋼捲, 檢查振動輥痕或砂輪痕 (RMK00307) | 訂單:2505DFD007/001 CG1 <生產備註> 事項如下 . 1.PPGI 用途 大宗浪板 (國內) COA034為偏薄設定,由冷軋厚度設定確認 (RMK00213) . 1.1.訂單 AC 鍍鋅厚度公差管制0.52mm ± 0.10 (冷軋厚度設定 0.457mm) (RMK00213) . 1.2.訂單 AC 鍍鋅厚度公差管制0.42mm ± 0.10 (冷軋厚度設定 0.359mm) (RMK00213) . 1.3.訂單 BC 鍍鋅厚度公差管制0.326mm ± 0.08 (冷軋厚度設定 0.305mm) (RMK00213) . 1.4.注意SKP+T/L伸長率請控制=1.0~1.5%！因此單已經偏薄設定。但若板形問題需加大伸長率，可繼續生產事後再請回報TED (RMK00213) | 訂單:2505DFD007/001 CG2 <生產備註> 事項如下 . 1.PPGI 用途 大宗浪板 (國內) COA034為偏薄設定,由冷軋厚度設定確認 (RMK00213) . 1.1.訂單 AC 鍍鋅厚度公差管制0.52mm ± 0.10 (冷軋厚度設定 0.457mm) (RMK00213) . 1.2.訂單 AC 鍍鋅厚度公差管制0.42mm ± 0.10 (冷軋厚度設定 0.359mm) (RMK00213) . 1.3.訂單 BC 鍍鋅厚度公差管制0.326mm ± 0.08 (冷軋厚度設定 0.305mm) (RMK00213) . 1.4.注意SKP+T/L伸長率請控制=1.0~1.5%！因此單已經偏薄設定。但若板形問題需加大伸長率，可繼續生產事後再請回報TED (RMK00213) | 訂單:2505DFD007/001 CC1 <生產備註> 事項如下 . 出口每顆鋼捲貼紅色 " 禁止疊放 " 貼紙，如果有套桶S最多2層 (RMK-E_CHIN) . 此色為高光澤主操請注意捲起張力的提高查表 (RMK00122) . 1.本單若塗裝背面漆一律改為REVERSE COATING 例外訂單如下敘述 (RMK00163) . 2.例外訂單為R字頭超低光澤與PVDF (＞25μ)，背面漆可改 NATURE COATING，但搭配底漆避免遮蓋性不佳 (RMK00163) . 1.PPGI 用途 大宗浪板 (國內) COA034為偏薄設定,由冷軋厚度設定確認 (RMK00213) . 1.1.訂單 AC 鍍鋅厚度公差管制0.52mm ± 0.10 (冷軋厚度設定 0.457mm) (RMK00213) . 1.2.訂單 AC 鍍鋅厚度公差管制0.42mm ± 0.10 (冷軋厚度設定 0.359mm) (RMK00213) . 1.3.訂單 BC 鍍鋅厚度公差管制0.326mm ± 0.08 (冷軋厚度設定 0.305mm) (RMK00213) | 訂單:2505DFD007/001 CC2 <生產備註> 事項如下 . 出口每顆鋼捲貼紅色 " 禁止疊放 " 貼紙，如果有套桶S最多2層 (RMK-E_CHIN) . 此色為高光澤主操請注意捲起張力的提高查表 (RMK00122) . 1.本單若塗裝背面漆一律改為REVERSE COATING 例外訂單如下敘述 (RMK00163) . 2.例外訂單為R字頭超低光澤與PVDF (＞25μ)，背面漆可改 NATURE COATING，但搭配底漆避免遮蓋性不佳 (RMK00163) . 20120627晨會決議 CC2生產 PPGI 時請使用表調 (RMK00191) . 1.PPGI 用途 大宗浪板 (國內) COA034為偏薄設定,由冷軋厚度設定確認 (RMK00213) . 1.1.訂單 AC 鍍鋅厚度公差管制0.52mm ± 0.10 (冷軋厚度設定 0.457mm) (RMK00213) . 1.2.訂單 AC 鍍鋅厚度公差管制0.42mm ± 0.10 (冷軋厚度設定 0.359mm) (RMK00213) . 1.3.訂單 BC 鍍鋅厚度公差管制0.326mm ± 0.08 (冷軋厚度設定 0.305mm) (RMK00213) | 訂單:2505DFD007/001 RCL 無 <生產備註> 事項 | 訂單:2505DFD007/001 CCPK 無 <生產備註> 事項 | 訂單:2505DFD007/001 CGQC 無 <品檢備註> 事項 | 訂單:2505DFD007/001 CCQC <品檢備註> 事項如下 . 1.本單若塗裝背面漆一律改為REVERSE COATING 例外訂單如下敘述 (RMK00163) . 2.例外訂單為R字頭超低光澤與PVDF (＞25μ)，背面漆可改 NATURE COATING，但搭配底漆避免遮蓋性不佳 (RMK00163) | 訂單:2505DFD007/001 TOL 無 <生產備註> 事項 | 出口每顆鋼捲貼紅色 " 禁止疊放 " 貼紙，如果有套桶S最多2層^^/CC1/CC2/MKT/ <<.E_CHIN 2025/04/30 08:06.>> | 訂單 2505DFD007/001 修改記錄如下: 20250425 10:48:56 (21003) 退火碼: >> S1, 用途碼: >> COA034, 背面標示: >> C062, 訂單背面顏色(五碼): >> BW741, 背面漆膜厚: >> NOM, 背面漆塗漆型式幾塗幾烤: >> 1, 鉻酸鹽: >> Z, 訂單厚度: >> 0.42, 訂單重: >> 30, 重量容許率(下限): >> 10, 重量容許率(上限): >> 10, 訂單寬度: >> 914, 鍍製方式: >> AC, 鋼捲內徑: >> 508, 鋼捲下限重: >> 3, 鋼捲上限重: >> 5, 壓花條件碼: >> -, 表面花紋: >> Z, GL鋅花要求下限: >> -, GL鋅花要求上限: >> -, 綠色識別碼: >> -, 印刷輥號: >> -, 產品代碼: >> PPGI, 皮膜碼: >> -, 單位別: >> M, 油品種類: >> Z, 塗油量: >> Z, 包裝代碼: >> D4 , 保護膜碼: >> -, 客戶試片取樣型式: >> -, 調質碼: >> S, 套筒碼: >> N , 規格: >> CGCC-10, 製造標準: >> SYSCO, 表面處理劑種類: >> Z, 表面處理劑塗佈量: >> Z, 伸長率測試: >> N, 硬度測試碼: >> N, 抗拉強度測試: >> N, 降伏強度測試: >> N, 厚度變異: >> -11.6, 訂單正面顏色(五碼): >> 1G061, 正面漆膜厚: >> NOM, 正面漆塗漆型式幾塗幾烤: >> 2, 修邊碼: >> Y, 重量碼: >> AW, 鋼捲捲向: >> I, 鍍層碼: >> Z12, | H:厚度偏薄
PPGI | 2505DFD007/002 | 1. 避免客戶下單用途別與色碼不符 (用途碼:COA034, 正面色碼:1G0612 不符)(OFP00029)-{.不符.} |  | 1. 永泰PPGI國內大宗浪板確認MOVEX鍍鋅後厚度公差AC+-0.1，BC+-0.08 (OFP00223)-{.不符.} 2. 訂單若有厚度變異，冷軋厚度公差比照烤漆計算公式 , 但最小為 1/2 公差做設定 (OFP00254)-{.不符.} 3. 高光新增備註（適用非直立式包裝）：請出口每顆鋼捲貼紅色 " 禁止疊放 " 貼紙，如果有套桶S最多2層 (OFP00366)-{.不符.} 4. "偏薄要求訂單" 鍍後厚度減 鍍後厚度下限需大於 0.02 MM,以免發生厚度不足狀況 (OFP00369)-{.不符.} | 訂單:2505DFD007/002 CPL <生產備註> 事項如下 . 除HGI/ HGL 訂單邊緣不噴油. 其餘皆側緣噴油 (RMK00285) | 訂單:2505DFD007/002 CR1 <生產備註> 事項如下 . 1.PPGI 用途 大宗浪板 (國內) COA034為偏薄設定,由冷軋厚度設定確認 (RMK00213) . 1.1.訂單 AC 鍍鋅厚度公差管制0.52mm ± 0.10 (冷軋厚度設定 0.457mm) (RMK00213) . 1.2.訂單 AC 鍍鋅厚度公差管制0.42mm ± 0.10 (冷軋厚度設定 0.359mm) (RMK00213) . 1.3.訂單 BC 鍍鋅厚度公差管制0.326mm ± 0.08 (冷軋厚度設定 0.305mm) (RMK00213) . 每組工輥生產之第一顆鋼捲, 檢查振動輥痕或砂輪痕 (RMK00307) | 訂單:2505DFD007/002 CR2 <生產備註> 事項如下 . 1.PPGI 用途 大宗浪板 (國內) COA034為偏薄設定,由冷軋厚度設定確認 (RMK00213) . 1.1.訂單 AC 鍍鋅厚度公差管制0.52mm ± 0.10 (冷軋厚度設定 0.457mm) (RMK00213) . 1.2.訂單 AC 鍍鋅厚度公差管制0.42mm ± 0.10 (冷軋厚度設定 0.359mm) (RMK00213) . 1.3.訂單 BC 鍍鋅厚度公差管制0.326mm ± 0.08 (冷軋厚度設定 0.305mm) (RMK00213) . 每組工輥生產之第一顆鋼捲, 檢查振動輥痕或砂輪痕 (RMK00307) | 訂單:2505DFD007/002 CG1 <生產備註> 事項如下 . 1.PPGI 用途 大宗浪板 (國內) COA034為偏薄設定,由冷軋厚度設定確認 (RMK00213) . 1.1.訂單 AC 鍍鋅厚度公差管制0.52mm ± 0.10 (冷軋厚度設定 0.457mm) (RMK00213) . 1.2.訂單 AC 鍍鋅厚度公差管制0.42mm ± 0.10 (冷軋厚度設定 0.359mm) (RMK00213) . 1.3.訂單 BC 鍍鋅厚度公差管制0.326mm ± 0.08 (冷軋厚度設定 0.305mm) (RMK00213) . 1.4.注意SKP+T/L伸長率請控制=1.0~1.5%！因此單已經偏薄設定。但若板形問題需加大伸長率，可繼續生產事後再請回報TED (RMK00213) | 訂單:2505DFD007/002 CG2 <生產備註> 事項如下 . 1.PPGI 用途 大宗浪板 (國內) COA034為偏薄設定,由冷軋厚度設定確認 (RMK00213) . 1.1.訂單 AC 鍍鋅厚度公差管制0.52mm ± 0.10 (冷軋厚度設定 0.457mm) (RMK00213) . 1.2.訂單 AC 鍍鋅厚度公差管制0.42mm ± 0.10 (冷軋厚度設定 0.359mm) (RMK00213) . 1.3.訂單 BC 鍍鋅厚度公差管制0.326mm ± 0.08 (冷軋厚度設定 0.305mm) (RMK00213) . 1.4.注意SKP+T/L伸長率請控制=1.0~1.5%！因此單已經偏薄設定。但若板形問題需加大伸長率，可繼續生產事後再請回報TED (RMK00213) | 訂單:2505DFD007/002 CC1 <生產備註> 事項如下 . 出口每顆鋼捲貼紅色 " 禁止疊放 " 貼紙，如果有套桶S最多2層 (RMK-E_CHIN) . 此色為高光澤主操請注意捲起張力的提高查表 (RMK00122) . 1.本單若塗裝背面漆一律改為REVERSE COATING 例外訂單如下敘述 (RMK00163) . 2.例外訂單為R字頭超低光澤與PVDF (＞25μ)，背面漆可改 NATURE COATING，但搭配底漆避免遮蓋性不佳 (RMK00163) . 1.PPGI 用途 大宗浪板 (國內) COA034為偏薄設定,由冷軋厚度設定確認 (RMK00213) . 1.1.訂單 AC 鍍鋅厚度公差管制0.52mm ± 0.10 (冷軋厚度設定 0.457mm) (RMK00213) . 1.2.訂單 AC 鍍鋅厚度公差管制0.42mm ± 0.10 (冷軋厚度設定 0.359mm) (RMK00213) . 1.3.訂單 BC 鍍鋅厚度公差管制0.326mm ± 0.08 (冷軋厚度設定 0.305mm) (RMK00213) | 訂單:2505DFD007/002 CC2 <生產備註> 事項如下 . 出口每顆鋼捲貼紅色 " 禁止疊放 " 貼紙，如果有套桶S最多2層 (RMK-E_CHIN) . 此色為高光澤主操請注意捲起張力的提高查表 (RMK00122) . 1.本單若塗裝背面漆一律改為REVERSE COATING 例外訂單如下敘述 (RMK00163) . 2.例外訂單為R字頭超低光澤與PVDF (＞25μ)，背面漆可改 NATURE COATING，但搭配底漆避免遮蓋性不佳 (RMK00163) . 20120627晨會決議 CC2生產 PPGI 時請使用表調 (RMK00191) . 1.PPGI 用途 大宗浪板 (國內) COA034為偏薄設定,由冷軋厚度設定確認 (RMK00213) . 1.1.訂單 AC 鍍鋅厚度公差管制0.52mm ± 0.10 (冷軋厚度設定 0.457mm) (RMK00213) . 1.2.訂單 AC 鍍鋅厚度公差管制0.42mm ± 0.10 (冷軋厚度設定 0.359mm) (RMK00213) . 1.3.訂單 BC 鍍鋅厚度公差管制0.326mm ± 0.08 (冷軋厚度設定 0.305mm) (RMK00213) | 訂單:2505DFD007/002 RCL 無 <生產備註> 事項 | 訂單:2505DFD007/002 CCPK 無 <生產備註> 事項 | 訂單:2505DFD007/002 CGQC 無 <品檢備註> 事項 | 訂單:2505DFD007/002 CCQC <品檢備註> 事項如下 . 1.本單若塗裝背面漆一律改為REVERSE COATING 例外訂單如下敘述 (RMK00163) . 2.例外訂單為R字頭超低光澤與PVDF (＞25μ)，背面漆可改 NATURE COATING，但搭配底漆避免遮蓋性不佳 (RMK00163) | 訂單:2505DFD007/002 TOL 無 <生產備註> 事項 | 出口每顆鋼捲貼紅色 " 禁止疊放 " 貼紙，如果有套桶S最多2層^^/CC1/CC2/MKT/^^ <<.E_CHIN 2025/04/30 08:15.>> | 訂單 2505DFD007/002 修改記錄如下: 20250425 10:49:24 (21003) 退火碼: >> S1, 用途碼: >> COA034, 背面標示: >> C062, 訂單背面顏色(五碼): >> BW741, 背面漆膜厚: >> NOM, 背面漆塗漆型式幾塗幾烤: >> 1, 鉻酸鹽: >> Z, 訂單厚度: >> 0.52, 訂單重: >> 20, 重量容許率(下限): >> 10, 重量容許率(上限): >> 10, 訂單寬度: >> 914, 鍍製方式: >> AC, 鋼捲內徑: >> 508, 鋼捲下限重: >> 3, 鋼捲上限重: >> 5, 壓花條件碼: >> -, 表面花紋: >> Z, GL鋅花要求下限: >> -, GL鋅花要求上限: >> -, 綠色識別碼: >> -, 印刷輥號: >> -, 產品代碼: >> PPGI, 皮膜碼: >> -, 單位別: >> M, 油品種類: >> Z, 塗油量: >> Z, 包裝代碼: >> D4 , 保護膜碼: >> -, 客戶試片取樣型式: >> -, 調質碼: >> S, 套筒碼: >> N , 規格: >> CGCC-10, 製造標準: >> SYSCO, 表面處理劑種類: >> Z, 表面處理劑塗佈量: >> Z, 伸長率測試: >> N, 硬度測試碼: >> N, 抗拉強度測試: >> N, 降伏強度測試: >> N, 厚度變異: >> -9.8, 訂單正面顏色(五碼): >> 1G061, 正面漆膜厚: >> NOM, 正面漆塗漆型式幾塗幾烤: >> 2, 修邊碼: >> Y, 重量碼: >> AW, 鋼捲捲向: >> I, 鍍層碼: >> Z12, | H:厚度偏薄
PPGI | 2505DFD007/003 | 1. 警語：確認背面光澤若≧70，且CR≦0.38MM之訂單強制使用鋼套筒"S" (OFP00365)-{.不符.} 2. 避免客戶下單用途別與色碼不符 (用途碼:COA034, 正面色碼:1Y3111 不符)(OFP00029)-{.不符.} |  | 1. 永泰PPGI國內大宗浪板確認MOVEX鍍鋅後厚度公差AC+-0.1，BC+-0.08 (OFP00223)-{.不符.} 2. 訂單若有厚度變異，冷軋厚度公差比照烤漆計算公式 , 但最小為 1/2 公差做設定 (OFP00254)-{.不符.} 3. 警語：確認背面光澤若≧70，且CR≦0.38MM之訂單強制使用鋼套筒"S" (OFP00365)-{.不符.} 4. 高光新增備註（適用非直立式包裝）：請出口每顆鋼捲貼紅色 " 禁止疊放 " 貼紙，如果有套桶S最多2層 (OFP00366)-{.不符.} 5. "偏薄要求訂單" 鍍後厚度減 鍍後厚度下限需大於 0.02 MM,以免發生厚度不足狀況 (OFP00369)-{.不符.} | 訂單:2505DFD007/003 CPL <生產備註> 事項如下 . 除HGI/ HGL 訂單邊緣不噴油. 其餘皆側緣噴油 (RMK00285) | 訂單:2505DFD007/003 CR1 <生產備註> 事項如下 . 1.PPGI 用途 大宗浪板 (國內) COA034為偏薄設定,由冷軋厚度設定確認 (RMK00213) . 1.1.訂單 AC 鍍鋅厚度公差管制0.52mm ± 0.10 (冷軋厚度設定 0.457mm) (RMK00213) . 1.2.訂單 AC 鍍鋅厚度公差管制0.42mm ± 0.10 (冷軋厚度設定 0.359mm) (RMK00213) . 1.3.訂單 BC 鍍鋅厚度公差管制0.326mm ± 0.08 (冷軋厚度設定 0.305mm) (RMK00213) . 每組工輥生產之第一顆鋼捲, 檢查振動輥痕或砂輪痕 (RMK00307) | 訂單:2505DFD007/003 CR2 <生產備註> 事項如下 . 1.PPGI 用途 大宗浪板 (國內) COA034為偏薄設定,由冷軋厚度設定確認 (RMK00213) . 1.1.訂單 AC 鍍鋅厚度公差管制0.52mm ± 0.10 (冷軋厚度設定 0.457mm) (RMK00213) . 1.2.訂單 AC 鍍鋅厚度公差管制0.42mm ± 0.10 (冷軋厚度設定 0.359mm) (RMK00213) . 1.3.訂單 BC 鍍鋅厚度公差管制0.326mm ± 0.08 (冷軋厚度設定 0.305mm) (RMK00213) . 每組工輥生產之第一顆鋼捲, 檢查振動輥痕或砂輪痕 (RMK00307) | 訂單:2505DFD007/003 CG1 <生產備註> 事項如下 . 1.PPGI 用途 大宗浪板 (國內) COA034為偏薄設定,由冷軋厚度設定確認 (RMK00213) . 1.1.訂單 AC 鍍鋅厚度公差管制0.52mm ± 0.10 (冷軋厚度設定 0.457mm) (RMK00213) . 1.2.訂單 AC 鍍鋅厚度公差管制0.42mm ± 0.10 (冷軋厚度設定 0.359mm) (RMK00213) . 1.3.訂單 BC 鍍鋅厚度公差管制0.326mm ± 0.08 (冷軋厚度設定 0.305mm) (RMK00213) . 1.4.注意SKP+T/L伸長率請控制=1.0~1.5%！因此單已經偏薄設定。但若板形問題需加大伸長率，可繼續生產事後再請回報TED (RMK00213) | 訂單:2505DFD007/003 CG2 <生產備註> 事項如下 . 1.PPGI 用途 大宗浪板 (國內) COA034為偏薄設定,由冷軋厚度設定確認 (RMK00213) . 1.1.訂單 AC 鍍鋅厚度公差管制0.52mm ± 0.10 (冷軋厚度設定 0.457mm) (RMK00213) . 1.2.訂單 AC 鍍鋅厚度公差管制0.42mm ± 0.10 (冷軋厚度設定 0.359mm) (RMK00213) . 1.3.訂單 BC 鍍鋅厚度公差管制0.326mm ± 0.08 (冷軋厚度設定 0.305mm) (RMK00213) . 1.4.注意SKP+T/L伸長率請控制=1.0~1.5%！因此單已經偏薄設定。但若板形問題需加大伸長率，可繼續生產事後再請回報TED (RMK00213) | 訂單:2505DFD007/003 CC1 <生產備註> 事項如下 . 出口每顆鋼捲貼紅色 " 禁止疊放 " 貼紙，如果有套桶S最多2層 (RMK-E_CHIN) . 此色為高光澤主操請注意捲起張力的提高查表 (RMK00122) . 1.本單若塗裝背面漆一律改為REVERSE COATING 例外訂單如下敘述 (RMK00163) . 2.例外訂單為R字頭超低光澤與PVDF (＞25μ)，背面漆可改 NATURE COATING，但搭配底漆避免遮蓋性不佳 (RMK00163) . 1.PPGI 用途 大宗浪板 (國內) COA034為偏薄設定,由冷軋厚度設定確認 (RMK00213) . 1.1.訂單 AC 鍍鋅厚度公差管制0.52mm ± 0.10 (冷軋厚度設定 0.457mm) (RMK00213) . 1.2.訂單 AC 鍍鋅厚度公差管制0.42mm ± 0.10 (冷軋厚度設定 0.359mm) (RMK00213) . 1.3.訂單 BC 鍍鋅厚度公差管制0.326mm ± 0.08 (冷軋厚度設定 0.305mm) (RMK00213) | 訂單:2505DFD007/003 CC2 <生產備註> 事項如下 . 出口每顆鋼捲貼紅色 " 禁止疊放 " 貼紙，如果有套桶S最多2層 (RMK-E_CHIN) . 此色為高光澤主操請注意捲起張力的提高查表 (RMK00122) . 1.本單若塗裝背面漆一律改為REVERSE COATING 例外訂單如下敘述 (RMK00163) . 2.例外訂單為R字頭超低光澤與PVDF (＞25μ)，背面漆可改 NATURE COATING，但搭配底漆避免遮蓋性不佳 (RMK00163) . 20120627晨會決議 CC2生產 PPGI 時請使用表調 (RMK00191) . 1.PPGI 用途 大宗浪板 (國內) COA034為偏薄設定,由冷軋厚度設定確認 (RMK00213) . 1.1.訂單 AC 鍍鋅厚度公差管制0.52mm ± 0.10 (冷軋厚度設定 0.457mm) (RMK00213) . 1.2.訂單 AC 鍍鋅厚度公差管制0.42mm ± 0.10 (冷軋厚度設定 0.359mm) (RMK00213) . 1.3.訂單 BC 鍍鋅厚度公差管制0.326mm ± 0.08 (冷軋厚度設定 0.305mm) (RMK00213) | 訂單:2505DFD007/003 RCL 無 <生產備註> 事項 | 訂單:2505DFD007/003 CCPK 無 <生產備註> 事項 | 訂單:2505DFD007/003 CGQC 無 <品檢備註> 事項 | 訂單:2505DFD007/003 CCQC <品檢備註> 事項如下 . 1.本單若塗裝背面漆一律改為REVERSE COATING 例外訂單如下敘述 (RMK00163) . 2.例外訂單為R字頭超低光澤與PVDF (＞25μ)，背面漆可改 NATURE COATING，但搭配底漆避免遮蓋性不佳 (RMK00163) | 訂單:2505DFD007/003 TOL 無 <生產備註> 事項 | 出口每顆鋼捲貼紅色 " 禁止疊放 " 貼紙，如果有套桶S最多2層^^/CC1/CC2/MKT/^^ <<.E_CHIN 2025/04/30 08:25.>> | 訂單 2505DFD007/003 修改記錄如下: 20250425 10:49:45 (21003) 退火碼: >> S1, 用途碼: >> COA034, 背面標示: >> C062, 訂單背面顏色(五碼): >> BW741, 背面漆膜厚: >> NOM, 背面漆塗漆型式幾塗幾烤: >> 1, 鉻酸鹽: >> Z, 訂單厚度: >> 0.42, 訂單重: >> 30, 重量容許率(下限): >> 10, 重量容許率(上限): >> 10, 訂單寬度: >> 914, 鍍製方式: >> AC, 鋼捲內徑: >> 508, 鋼捲下限重: >> 3, 鋼捲上限重: >> 5, 壓花條件碼: >> -, 表面花紋: >> Z, GL鋅花要求下限: >> -, GL鋅花要求上限: >> -, 綠色識別碼: >> -, 印刷輥號: >> -, 產品代碼: >> PPGI, 皮膜碼: >> -, 單位別: >> M, 油品種類: >> Z, 塗油量: >> Z, 包裝代碼: >> D4 , 保護膜碼: >> -, 客戶試片取樣型式: >> -, 調質碼: >> S, 套筒碼: >> N , 規格: >> CGCC-10, 製造標準: >> SYSCO, 表面處理劑種類: >> Z, 表面處理劑塗佈量: >> Z, 伸長率測試: >> N, 硬度測試碼: >> N, 抗拉強度測試: >> N, 降伏強度測試: >> N, 厚度變異: >> -11.6, 訂單正面顏色(五碼): >> 1Y311, 正面漆膜厚: >> NOM, 正面漆塗漆型式幾塗幾烤: >> 2, 修邊碼: >> Y, 重量碼: >> AW, 鋼捲捲向: >> I, 鍍層碼: >> Z12, | H:厚度偏薄
PPGL | 2505DFD008/001 | 1. 提醒：訂單厚度＜0.261，若BK 膜厚＞20U必須與TDCC討論。確認OK可不用理會 (OFP00332)-{.不符.} | 1. 部分大陸料含B元素超過CNS規範管制，故請原料CNS規範之訂單不要配大陸料 (OFP00684)-{.不符.} | 1. 訂單若有厚度變異，冷軋厚度公差比照烤漆計算公式 , 但最小為 1/2 公差做設定 (OFP00254)-{.不符.} 2. 提醒：訂單厚度＜0.261，若BK 膜厚＞20U必須與TDCC討論。確認OK可不用理會 (OFP00332)-{.不符.} 3. "偏薄要求訂單" 鍍後厚度減 鍍後厚度下限需大於 0.02 MM,以免發生厚度不足狀況 (OFP00369)-{.不符.} 4. 部分大陸料含B元素超過CNS規範管制，故請原料CNS規範之訂單不要配大陸料 (OFP00684)-{.不符.} 5. 用途別對應選配碼不符 (用途碼:COR004, 選配碼:- 不符)(OFP00030)-{.不符.} | 訂單:2505DFD008/001 CPL <生產備註> 事項如下 . 除HGI/ HGL 訂單邊緣不噴油. 其餘皆側緣噴油 (RMK00285) . CNS AZ50 鍍層相當於 SYSCO AZ050 鍍層 (RMK00294) | 訂單:2505DFD008/001 CR1 <生產備註> 事項如下 . CNS AZ50 鍍層相當於 SYSCO AZ050 鍍層 (RMK00294) | 訂單:2505DFD008/001 CR2 <生產備註> 事項如下 . CNS AZ50 鍍層相當於 SYSCO AZ050 鍍層 (RMK00294) | 訂單:2505DFD008/001 CG1 <生產備註> 事項如下 . CNS AZ50 鍍層相當於 SYSCO AZ050 鍍層 (RMK00294) | 訂單:2505DFD008/001 CG2 <生產備註> 事項如下 . CNS AZ50 鍍層相當於 SYSCO AZ050 鍍層 (RMK00294) | 訂單:2505DFD008/001 CC1 <生產備註> 事項如下 . 若冷軋厚度≦0.3MM,且未加鋼套筒,請出口主操加貼"請勿堆疊"標籤 (RMK00070) . 1.本單若塗裝背面漆一律改為REVERSE COATING 例外訂單如下敘述 (RMK00163) . 2.例外訂單為R字頭超低光澤與PVDF (＞25μ)，背面漆可改 NATURE COATING，但搭配底漆避免遮蓋性不佳 (RMK00163) . ★品檢注意！JIS&CNS 訂單必須每滿50噸一定要再做一次TEST (RMK00259) . ** 正面噴字需管制在距板邊30mm內, 頭板、降速看板及尾板需量測噴字距板邊距離, NG時請暫留。 (RMK00358) . 【品檢】屋頂背板鋼捲缺陷之處理原則如下: (RMK00358) . 【品檢】1.鋼捲中間部份嚴重明顯缺陷(如塗佈不均,浮色,烘烤過度等目視明顯缺陷)一律不允許折讓處理,請先暫留鋼捲,並詳實記錄缺陷. (RMK00358) . 【品檢】2.外圈缺陷一律切除. (RMK00358) . 【品檢】3.內圈缺陷低於10米折讓處理,超過10米送RCL缺陷切除 (RMK00358) . 請參考歷史塗裝條件對應色差值，調整1W0862單一MASS(不含底漆)以不低於標準 85%為底線，以達到△ L 管制±0.5 以內的目標 (RMK00399) . 【抽氣量】白色系在CC1生產時,FINISH抽氣量請設定250,如生產中發生色差b值異常升高,請股長再加大抽氣量因應 (RMK00560) . 【背標正面噴印塗裝黏度】正面噴字之1W0862產品，其1W0862黏度需要45秒↑，避免噴字拖痕 (RMK00628) | 訂單:2505DFD008/001 CC2 <生產備註> 事項如下 . 若冷軋厚度≦0.3MM,且未加鋼套筒,請出口主操加貼"請勿堆疊"標籤 (RMK00070) . 1.本單若塗裝背面漆一律改為REVERSE COATING 例外訂單如下敘述 (RMK00163) . 2.例外訂單為R字頭超低光澤與PVDF (＞25μ)，背面漆可改 NATURE COATING，但搭配底漆避免遮蓋性不佳 (RMK00163) . ★品檢注意！JIS&CNS 訂單必須每滿50噸一定要再做一次TEST (RMK00259) . ** 正面噴字需管制在距板邊30mm內, 頭板、降速看板及尾板需量測噴字距板邊距離, NG時請暫留。 (RMK00358) . 【品檢】屋頂背板鋼捲缺陷之處理原則如下: (RMK00358) . 【品檢】1.鋼捲中間部份嚴重明顯缺陷(如塗佈不均,浮色,烘烤過度等目視明顯缺陷)一律不允許折讓處理,請先暫留鋼捲,並詳實記錄缺陷. (RMK00358) . 【品檢】2.外圈缺陷一律切除. (RMK00358) . 【品檢】3.內圈缺陷低於10米折讓處理,超過10米送RCL缺陷切除 (RMK00358) . 請參考歷史塗裝條件對應色差值，調整1W0862單一MASS(不含底漆)以不低於標準 85%為底線，以達到△ L 管制±0.5 以內的目標 (RMK00399) . 【抽氣量】白色系在CC1生產時,FINISH抽氣量請設定250,如生產中發生色差b值異常升高,請股長再加大抽氣量因應 (RMK00560) . 【背標正面噴印塗裝黏度】正面噴字之1W0862產品，其1W0862黏度需要45秒↑，避免噴字拖痕 (RMK00628) | 訂單:2505DFD008/001 RCL 無 <生產備註> 事項 | 訂單:2505DFD008/001 CCPK 無 <生產備註> 事項 | 訂單:2505DFD008/001 CGQC <品檢備註> 事項如下 . CNS AZ50 鍍層相當於 SYSCO AZ050 鍍層 (RMK00294) | 訂單:2505DFD008/001 CCQC <品檢備註> 事項如下 . 1.本單若塗裝背面漆一律改為REVERSE COATING 例外訂單如下敘述 (RMK00163) . 2.例外訂單為R字頭超低光澤與PVDF (＞25μ)，背面漆可改 NATURE COATING，但搭配底漆避免遮蓋性不佳 (RMK00163) . ★品檢注意！JIS&CNS 訂單必須每滿50噸一定要再做一次TEST (RMK00259) . ** 正面噴字需管制在距板邊30mm內, 頭板、降速看板及尾板需量測噴字距板邊距離, NG時請暫留。 (RMK00358) . 【品檢】屋頂背板鋼捲缺陷之處理原則如下: (RMK00358) . 【品檢】1.鋼捲中間部份嚴重明顯缺陷(如塗佈不均,浮色,烘烤過度等目視明顯缺陷)一律不允許折讓處理,請先暫留鋼捲,並詳實記錄缺陷. (RMK00358) . 【品檢】2.外圈缺陷一律切除. (RMK00358) . 【品檢】3.內圈缺陷低於10米折讓處理,超過10米送RCL缺陷切除 (RMK00358) . 請參考歷史塗裝條件對應色差值，調整1W0862單一MASS(不含底漆)以不低於標準 85%為底線，以達到△ L 管制±0.5 以內的目標 (RMK00399) . 【背標正面噴印塗裝黏度】正面噴字之1W0862產品，其1W0862黏度需要45秒↑，避免噴字拖痕 (RMK00628) | 訂單:2505DFD008/001 TOL 無 <生產備註> 事項 |  | 訂單 2505DFD008/001 修改記錄如下: 20250425 10:52:13 (21003) 退火碼: >> S1, 用途碼: >> COR004, 背面標示: >> CT01, 訂單背面顏色(五碼): >> BW736, 背面漆膜厚: >> NOM, 背面漆塗漆型式幾塗幾烤: >> 1, 鉻酸鹽: >> Z, 訂單厚度: >> 0.216, 訂單重: >> 70, 重量容許率(下限): >> 10, 重量容許率(上限): >> 10, 訂單寬度: >> 830, 鍍製方式: >> BC, 鋼捲內徑: >> 508, 鋼捲下限重: >> 3, 鋼捲上限重: >> 5, 壓花條件碼: >> -, 表面花紋: >> R, 綠色識別碼: >> -, 印刷輥號: >> -, 產品代碼: >> PPGL, 皮膜碼: >> -, 單位別: >> M, 油品種類: >> Z, 塗油量: >> Z, 包裝代碼: >> D4 , 保護膜碼: >> -, 客戶試片取樣型式: >> -, 調質碼: >> S, 套筒碼: >> P , 規格: >> CGLCC-10, 製造標準: >> CNS, 表面處理劑種類: >> Z, 表面處理劑塗佈量: >> Z, 伸長率測試: >> N, 硬度測試碼: >> N, 抗拉強度測試: >> N, 降伏強度測試: >> N, 厚度變異: >> -8, 訂單正面顏色(五碼): >> 1W086, 正面漆膜厚: >> NOM, 正面漆塗漆型式幾塗幾烤: >> 2, 修邊碼: >> Y, 重量碼: >> AW, 鋼捲捲向: >> I, 鍍層碼: >> AZ50, | H:厚度偏薄
PPGL | 2505DFD009/001 |  | 1. 部分大陸料含B元素超過CNS規範管制，故請原料CNS規範之訂單不要配大陸料 (OFP00684)-{.不符.} | 1. 訂單若有厚度變異，冷軋厚度公差比照烤漆計算公式 , 但最小為 1/2 公差做設定 (OFP00254)-{.不符.} 2. "偏薄要求訂單" 鍍後厚度減 鍍後厚度下限需大於 0.02 MM,以免發生厚度不足狀況 (OFP00369)-{.不符.} 3. 部分大陸料含B元素超過CNS規範管制，故請原料CNS規範之訂單不要配大陸料 (OFP00684)-{.不符.} | 訂單:2505DFD009/001 CPL <生產備註> 事項如下 . 除HGI/ HGL 訂單邊緣不噴油. 其餘皆側緣噴油 (RMK00285) | 訂單:2505DFD009/001 CR1 無 <生產備註> 事項 | 訂單:2505DFD009/001 CR2 無 <生產備註> 事項 | 訂單:2505DFD009/001 CG1 <生產備註> 事項如下 . 平板類,鍍鋅生產時SKIN PASS & T/L 請依據鍍鋅標準規定生產 (RMK00100) . 鍍鋅表面不可有鋅痕、壓痕、凹陷、及刮傷 、應變痕等。 (RMK00100) . 出口鋼捲盤捲後目視不允許有鼓起. (RMK00100) | 訂單:2505DFD009/001 CG2 <生產備註> 事項如下 . 平板類,鍍鋅生產時SKIN PASS & T/L 請依據鍍鋅標準規定生產 (RMK00100) . 鍍鋅表面不可有鋅痕、壓痕、凹陷、及刮傷 、應變痕等。 (RMK00100) . 出口鋼捲盤捲後目視不允許有鼓起. (RMK00100) | 訂單:2505DFD009/001 CC1 <生產備註> 事項如下 . 1.本單若塗裝背面漆一律改為REVERSE COATING 例外訂單如下敘述 (RMK00163) . 2.例外訂單為R字頭超低光澤與PVDF (＞25μ)，背面漆可改 NATURE COATING，但搭配底漆避免遮蓋性不佳 (RMK00163) . ★品檢注意！JIS&CNS 訂單必須每滿50噸一定要再做一次TEST (RMK00259) . 請出口主操加貼"請勿堆疊"標簽紅色 (RMK00317) . 因金屬粉塗裝捲取容易變形，請RCL重整後、包裝與倉庫一律放置SKID上防止變形 (RMK00317) | 訂單:2505DFD009/001 CC2 <生產備註> 事項如下 . 1.本單若塗裝背面漆一律改為REVERSE COATING 例外訂單如下敘述 (RMK00163) . 2.例外訂單為R字頭超低光澤與PVDF (＞25μ)，背面漆可改 NATURE COATING，但搭配底漆避免遮蓋性不佳 (RMK00163) . ★品檢注意！JIS&CNS 訂單必須每滿50噸一定要再做一次TEST (RMK00259) . 請出口主操加貼"請勿堆疊"標簽紅色 (RMK00317) . 因金屬粉塗裝捲取容易變形，請RCL重整後、包裝與倉庫一律放置SKID上防止變形 (RMK00317) | 訂單:2505DFD009/001 RCL <生產備註> 事項如下 . 因金屬粉塗裝捲取容易變形，請RCL重整後、包裝與倉庫一律放置SKID上防止變形 (RMK00317) | 訂單:2505DFD009/001 CCPK <生產備註> 事項如下 . 因金屬粉塗裝捲取容易變形，請RCL重整後、包裝與倉庫一律放置SKID上防止變形 (RMK00317) | 訂單:2505DFD009/001 CGQC 無 <品檢備註> 事項 | 訂單:2505DFD009/001 CCQC <品檢備註> 事項如下 . 1.本單若塗裝背面漆一律改為REVERSE COATING 例外訂單如下敘述 (RMK00163) . 2.例外訂單為R字頭超低光澤與PVDF (＞25μ)，背面漆可改 NATURE COATING，但搭配底漆避免遮蓋性不佳 (RMK00163) . ★品檢注意！JIS&CNS 訂單必須每滿50噸一定要再做一次TEST (RMK00259) . 因金屬粉塗裝捲取容易變形，請RCL重整後、包裝與倉庫一律放置SKID上防止變形 (RMK00317) | 訂單:2505DFD009/001 TOL 無 <生產備註> 事項 |  | 訂單 2505DFD009/001 修改記錄如下: 20250425 11:35:04 (21003) 退火碼: >> S1, 用途碼: >> CIA008, 背面標示: >> C814, 訂單背面顏色(五碼): >> BW73Y, 背面漆膜厚: >> 12.5, 背面漆塗漆型式幾塗幾烤: >> 2, 鉻酸鹽: >> Z, 訂單厚度: >> 0.52, 訂單重: >> 40, 重量容許率(下限): >> 10, 重量容許率(上限): >> 10, 訂單寬度: >> 914, 鍍製方式: >> AC, 鋼捲內徑: >> 508, 鋼捲下限重: >> 3, 鋼捲上限重: >> 5, 壓花條件碼: >> -, 表面花紋: >> R, GL鋅花要求下限: >> -, GL鋅花要求上限: >> -, 綠色識別碼: >> -, 印刷輥號: >> -, 產品代碼: >> PPGL, 皮膜碼: >> -, 單位別: >> M, 油品種類: >> Z, 塗油量: >> Z, 包裝代碼: >> D2 , 保護膜碼: >> -, 客戶試片取樣型式: >> -, 調質碼: >> S, 套筒碼: >> R , 規格: >> CGLCC-20, 製造標準: >> CNS, 表面處理劑種類: >> Z, 表面處理劑塗佈量: >> Z, 伸長率測試: >> N, 硬度測試碼: >> N, 抗拉強度測試: >> N, 降伏強度測試: >> N, 厚度變異: >> -1.4, 訂單正面顏色(五碼): >> SV336, 正面漆膜厚: >> 25, 正面漆塗漆型式幾塗幾烤: >> 2, 修邊碼: >> Y, 重量碼: >> AW, 鋼捲捲向: >> I, 鍍層碼: >> AZ150, | H:厚度偏薄
PPGL | 2505DFD012/001 |  | 1. 部分大陸料含B元素超過CNS規範管制，故請原料CNS規範之訂單不要配大陸料 (OFP00684)-{.不符.} | 1. 訂單若有厚度變異，冷軋厚度公差比照烤漆計算公式 , 但最小為 1/2 公差做設定 (OFP00254)-{.不符.} 2. "偏薄要求訂單" 鍍後厚度減 鍍後厚度下限需大於 0.02 MM,以免發生厚度不足狀況 (OFP00369)-{.不符.} 3. 部分大陸料含B元素超過CNS規範管制，故請原料CNS規範之訂單不要配大陸料 (OFP00684)-{.不符.} | 訂單:2505DFD012/001 CPL <生產備註> 事項如下 . 除HGI/ HGL 訂單邊緣不噴油. 其餘皆側緣噴油 (RMK00285) | 訂單:2505DFD012/001 CR1 無 <生產備註> 事項 | 訂單:2505DFD012/001 CR2 無 <生產備註> 事項 | 訂單:2505DFD012/001 CG1 <生產備註> 事項如下 . 瓦形屋頂用 注意鍍層控制範圍：min=標準值，Max=標準值+30 (RMK00103) . 因成形性需求故鍍層量有上限管制，排程變換前後一顆分切請U3暫留，待產線確認鍍層量後再行處置。 (RMK00103) | 訂單:2505DFD012/001 CG2 <生產備註> 事項如下 . 瓦形屋頂用 注意鍍層控制範圍：min=標準值，Max=標準值+30 (RMK00103) . 因成形性需求故鍍層量有上限管制，排程變換前後一顆分切請U3暫留，待產線確認鍍層量後再行處置。 (RMK00103) | 訂單:2505DFD012/001 CC1 <生產備註> 事項如下 . 超低光澤產品,色差計塗佈量依據5+20U為基準。RYF89 以5+22U為基準。 (RMK00103) . 請出口人員貼上"請勿堆疊"紅色標簽. (RMK00103) . R字頭色碼因色差對膜厚極其敏感，MASS目標102%~115%之間. (RMK00103) . R字頭色碼塗佈量須在20U以上,不然會有白色點狀(繩紋),已被客戶訴賠. (RMK00103) . 捲起單位張力請加大至 5.5（有另行備註要求張力設定時，依另行備註需求設定）） (RMK00103) . 1.本單若塗裝背面漆一律改為REVERSE COATING 例外訂單如下敘述 (RMK00163) . 2.例外訂單為R字頭超低光澤與PVDF (＞25μ)，背面漆可改 NATURE COATING，但搭配底漆避免遮蓋性不佳 (RMK00163) . ★品檢注意！JIS&CNS 訂單必須每滿50噸一定要再做一次TEST (RMK00259) . 1.此為NEO塗料,色差計請用有"(20150105)"的標準樣檔名確認色差值,找不到檔案時請通知TED工程師，分機#321 (RMK00343) . 2.色差放行標準為ΔL、Δa、Δb≦±0.6,光澤放行標準放寬到7以下放行,目視色差不管制 (RMK00343) . 2015年發生過訴賠。請出口使用鋼套桶前請檢查焊接處，以免捲取後產生折痕 (RMK00381) | 訂單:2505DFD012/001 CC2 <生產備註> 事項如下 . 超低光澤產品,色差計塗佈量依據5+20U為基準。RYF89 以5+22U為基準。 (RMK00103) . 請出口人員貼上"請勿堆疊"紅色標簽. (RMK00103) . R字頭色碼因色差對膜厚極其敏感，MASS目標102%~115%之間. (RMK00103) . R字頭色碼塗佈量須在20U以上,不然會有白色點狀(繩紋),已被客戶訴賠. (RMK00103) . 1.本單若塗裝背面漆一律改為REVERSE COATING 例外訂單如下敘述 (RMK00163) . 2.例外訂單為R字頭超低光澤與PVDF (＞25μ)，背面漆可改 NATURE COATING，但搭配底漆避免遮蓋性不佳 (RMK00163) . ★品檢注意！JIS&CNS 訂單必須每滿50噸一定要再做一次TEST (RMK00259) . 1.此為NEO塗料,色差計請用有"(20150105)"的標準樣檔名確認色差值,找不到檔案時請通知TED工程師，分機#321 (RMK00343) . 2.色差放行標準為ΔL、Δa、Δb≦±0.6,光澤放行標準放寬到7以下放行,目視色差不管制 (RMK00343) . 2015年發生過訴賠。請出口使用鋼套桶前請檢查焊接處，以免捲取後產生折痕 (RMK00381) | 訂單:2505DFD012/001 RCL 無 <生產備註> 事項 | 訂單:2505DFD012/001 CCPK 無 <生產備註> 事項 | 訂單:2505DFD012/001 CGQC <品檢備註> 事項如下 . 瓦形屋頂用 注意鍍層控制範圍：min=標準值，Max=標準值+30 (RMK00103) | 訂單:2505DFD012/001 CCQC <品檢備註> 事項如下 . 超低光澤產品,色差計塗佈量依據5+20U為基準。RYF89 以5+22U為基準。 (RMK00103) . R字頭色碼因色差對膜厚極其敏感，MASS目標102%~115%之間. (RMK00103) . 1.本單若塗裝背面漆一律改為REVERSE COATING 例外訂單如下敘述 (RMK00163) . 2.例外訂單為R字頭超低光澤與PVDF (＞25μ)，背面漆可改 NATURE COATING，但搭配底漆避免遮蓋性不佳 (RMK00163) . ★品檢注意！JIS&CNS 訂單必須每滿50噸一定要再做一次TEST (RMK00259) . 1.此為NEO塗料,色差計請用有"(20150105)"的標準樣檔名確認色差值,找不到檔案時請通知TED工程師，分機#321 (RMK00343) . 2.色差放行標準為ΔL、Δa、Δb≦±0.6,光澤放行標準放寬到7以下放行,目視色差不管制 (RMK00343) | 訂單:2505DFD012/001 TOL 無 <生產備註> 事項 |  | 訂單 2505DFD012/001 修改記錄如下: 20250428 17:07:47 (93025) 退火碼: >> S1, 用途碼: >> COA012, 背面標示: >> C844, 訂單背面顏色(五碼): >> BW73N, 背面漆膜厚: >> NOM, 背面漆塗漆型式幾塗幾烤: >> 2, 鉻酸鹽: >> Z, 訂單厚度: >> 0.42, 訂單重: >> 30, 重量容許率(下限): >> 10, 重量容許率(上限): >> 10, 訂單寬度: >> 914, 鍍製方式: >> AC, 鋼捲內徑: >> 508, 鋼捲下限重: >> 3, 鋼捲上限重: >> 5, 壓花條件碼: >> -, 表面花紋: >> R, 綠色識別碼: >> -, 印刷輥號: >> -, 產品代碼: >> PPGL, 皮膜碼: >> -, 單位別: >> M, 油品種類: >> Z, 塗油量: >> Z, 包裝代碼: >> D2 , 保護膜碼: >> -, 客戶試片取樣型式: >> -, 調質碼: >> S, 套筒碼: >> S , 規格: >> CGLCC-20, 製造標準: >> CNS, 表面處理劑種類: >> Z, 表面處理劑塗佈量: >> Z, 伸長率測試: >> N, 硬度測試碼: >> N, 抗拉強度測試: >> N, 降伏強度測試: >> N, 厚度變異: >> -1.2, 訂單正面顏色(五碼): >> RYB77, 正面漆膜厚: >> 25, 正面漆塗漆型式幾塗幾烤: >> 2, 修邊碼: >> Y, 重量碼: >> AW, 鋼捲捲向: >> I, 鍍層碼: >> AZ150, | H:厚度偏薄
PPGL | 2505DFD012/002 |  | 1. 部分大陸料含B元素超過CNS規範管制，故請原料CNS規範之訂單不要配大陸料 (OFP00684)-{.不符.} | 1. 訂單若有厚度變異，冷軋厚度公差比照烤漆計算公式 , 但最小為 1/2 公差做設定 (OFP00254)-{.不符.} 2. "偏薄要求訂單" 鍍後厚度減 鍍後厚度下限需大於 0.02 MM,以免發生厚度不足狀況 (OFP00369)-{.不符.} 3. 部分大陸料含B元素超過CNS規範管制，故請原料CNS規範之訂單不要配大陸料 (OFP00684)-{.不符.} | 訂單:2505DFD012/002 CPL <生產備註> 事項如下 . 除HGI/ HGL 訂單邊緣不噴油. 其餘皆側緣噴油 (RMK00285) | 訂單:2505DFD012/002 CR1 無 <生產備註> 事項 | 訂單:2505DFD012/002 CR2 無 <生產備註> 事項 | 訂單:2505DFD012/002 CG1 <生產備註> 事項如下 . 瓦形屋頂用 注意鍍層控制範圍：min=標準值，Max=標準值+30 (RMK00103) . 因成形性需求故鍍層量有上限管制，排程變換前後一顆分切請U3暫留，待產線確認鍍層量後再行處置。 (RMK00103) | 訂單:2505DFD012/002 CG2 <生產備註> 事項如下 . 瓦形屋頂用 注意鍍層控制範圍：min=標準值，Max=標準值+30 (RMK00103) . 因成形性需求故鍍層量有上限管制，排程變換前後一顆分切請U3暫留，待產線確認鍍層量後再行處置。 (RMK00103) | 訂單:2505DFD012/002 CC1 <生產備註> 事項如下 . 超低光澤產品,色差計塗佈量依據5+20U為基準。RYF89 以5+22U為基準。 (RMK00103) . 請出口人員貼上"請勿堆疊"紅色標簽. (RMK00103) . R字頭色碼因色差對膜厚極其敏感，MASS目標102%~115%之間. (RMK00103) . R字頭色碼塗佈量須在20U以上,不然會有白色點狀(繩紋),已被客戶訴賠. (RMK00103) . 捲起單位張力請加大至 5.5（有另行備註要求張力設定時，依另行備註需求設定）） (RMK00103) . 1.本單若塗裝背面漆一律改為REVERSE COATING 例外訂單如下敘述 (RMK00163) . 2.例外訂單為R字頭超低光澤與PVDF (＞25μ)，背面漆可改 NATURE COATING，但搭配底漆避免遮蓋性不佳 (RMK00163) . ★品檢注意！JIS&CNS 訂單必須每滿50噸一定要再做一次TEST (RMK00259) . 1.此為NEO塗料,色差計請用有"(20150105)"的標準樣檔名確認色差值,找不到檔案時請通知TED工程師，分機#321 (RMK00343) . 2.色差放行標準為ΔL、Δa、Δb≦±0.6,光澤放行標準放寬到7以下放行,目視色差不管制 (RMK00343) . CC1:本單厚度≧0.52mm，經測試結果標準PMT請以225℃為標準去計算爐溫 (RMK00379) . 2015年發生過訴賠。請出口使用鋼套桶前請檢查焊接處，以免捲取後產生折痕 (RMK00381) | 訂單:2505DFD012/002 CC2 <生產備註> 事項如下 . 超低光澤產品,色差計塗佈量依據5+20U為基準。RYF89 以5+22U為基準。 (RMK00103) . 請出口人員貼上"請勿堆疊"紅色標簽. (RMK00103) . R字頭色碼因色差對膜厚極其敏感，MASS目標102%~115%之間. (RMK00103) . R字頭色碼塗佈量須在20U以上,不然會有白色點狀(繩紋),已被客戶訴賠. (RMK00103) . 1.本單若塗裝背面漆一律改為REVERSE COATING 例外訂單如下敘述 (RMK00163) . 2.例外訂單為R字頭超低光澤與PVDF (＞25μ)，背面漆可改 NATURE COATING，但搭配底漆避免遮蓋性不佳 (RMK00163) . ★品檢注意！JIS&CNS 訂單必須每滿50噸一定要再做一次TEST (RMK00259) . 1.此為NEO塗料,色差計請用有"(20150105)"的標準樣檔名確認色差值,找不到檔案時請通知TED工程師，分機#321 (RMK00343) . 2.色差放行標準為ΔL、Δa、Δb≦±0.6,光澤放行標準放寬到7以下放行,目視色差不管制 (RMK00343) . CC1:本單厚度≧0.52mm，經測試結果標準PMT請以225℃為標準去計算爐溫 (RMK00379) . 2015年發生過訴賠。請出口使用鋼套桶前請檢查焊接處，以免捲取後產生折痕 (RMK00381) | 訂單:2505DFD012/002 RCL 無 <生產備註> 事項 | 訂單:2505DFD012/002 CCPK 無 <生產備註> 事項 | 訂單:2505DFD012/002 CGQC <品檢備註> 事項如下 . 瓦形屋頂用 注意鍍層控制範圍：min=標準值，Max=標準值+30 (RMK00103) | 訂單:2505DFD012/002 CCQC <品檢備註> 事項如下 . 超低光澤產品,色差計塗佈量依據5+20U為基準。RYF89 以5+22U為基準。 (RMK00103) . R字頭色碼因色差對膜厚極其敏感，MASS目標102%~115%之間. (RMK00103) . 1.本單若塗裝背面漆一律改為REVERSE COATING 例外訂單如下敘述 (RMK00163) . 2.例外訂單為R字頭超低光澤與PVDF (＞25μ)，背面漆可改 NATURE COATING，但搭配底漆避免遮蓋性不佳 (RMK00163) . ★品檢注意！JIS&CNS 訂單必須每滿50噸一定要再做一次TEST (RMK00259) . 1.此為NEO塗料,色差計請用有"(20150105)"的標準樣檔名確認色差值,找不到檔案時請通知TED工程師，分機#321 (RMK00343) . 2.色差放行標準為ΔL、Δa、Δb≦±0.6,光澤放行標準放寬到7以下放行,目視色差不管制 (RMK00343) | 訂單:2505DFD012/002 TOL 無 <生產備註> 事項 |  | 訂單 2505DFD012/002 修改記錄如下: 20250428 17:08:20 (93025) 退火碼: >> S1, 用途碼: >> COA012, 背面標示: >> C844, 訂單背面顏色(五碼): >> BW73N, 背面漆膜厚: >> NOM, 背面漆塗漆型式幾塗幾烤: >> 2, 鉻酸鹽: >> Z, 訂單厚度: >> 0.52, 訂單重: >> 30, 重量容許率(下限): >> 10, 重量容許率(上限): >> 10, 訂單寬度: >> 914, 鍍製方式: >> AC, 鋼捲內徑: >> 508, 鋼捲下限重: >> 3, 鋼捲上限重: >> 5, 壓花條件碼: >> -, 表面花紋: >> R, 綠色識別碼: >> -, 印刷輥號: >> -, 產品代碼: >> PPGL, 皮膜碼: >> -, 單位別: >> M, 油品種類: >> Z, 塗油量: >> Z, 包裝代碼: >> D2 , 保護膜碼: >> -, 客戶試片取樣型式: >> -, 調質碼: >> S, 套筒碼: >> S , 規格: >> CGLCC-20, 製造標準: >> CNS, 表面處理劑種類: >> Z, 表面處理劑塗佈量: >> Z, 伸長率測試: >> N, 硬度測試碼: >> N, 抗拉強度測試: >> N, 降伏強度測試: >> N, 厚度變異: >> -1.4, 訂單正面顏色(五碼): >> RYB77, 正面漆膜厚: >> 25, 正面漆塗漆型式幾塗幾烤: >> 2, 修邊碼: >> Y, 重量碼: >> AW, 鋼捲捲向: >> I, 鍍層碼: >> AZ150, | H:厚度偏薄
PPGL | 2505DFD013/001 | 1. 單捲限重檢核 (原料重:16~21, 分切困難:16.80~17.50,20.00~21.00, 單捲限重:2.50~2.80)(OFP00031)-{.不符.} | 1. 烤漆產品"門板"類...指定使用CSC或DS用料，切勿用其它料源 (OFP00129)-{.不符.} 2. 提醒：格來德捲門 CGLC400 投SAE1012料。訂單0.45（CR=0.455) HR=2.52 軋延率 82％。確認OK可不用理會 (OFP00371)-{.不符.} 3. 部分大陸料含B元素超過CNS規範管制，故請原料CNS規範之訂單不要配大陸料 (OFP00684)-{.不符.} | 1. 備註：XXXXX 標準MASS=XXX 為生產與品管依據。排程MASS為請購用不用理會 (OFP00293)-{.不符.} 2. 提醒：格來德捲門 CGLC400 投SAE1012料。訂單0.45（CR=0.455) HR=2.52 軋延率 82％。確認OK可不用理會 (OFP00371)-{.不符.} 3. 【提醒】！本單為直立式包裝，嚴禁鍍鋅或烤漆後以STAGGER捲取 (OFP00451)-{.不符.} 4. 部分大陸料含B元素超過CNS規範管制，故請原料CNS規範之訂單不要配大陸料 (OFP00684)-{.不符.} | 訂單:2505DFD013/001 CPL <生產備註> 事項如下 . 指定使用CSC或中龍或者日本用料，切勿用其它料源。會訴賠... (RMK00241) . 除HGI/ HGL 訂單邊緣不噴油. 其餘皆側緣噴油 (RMK00285) | 訂單:2505DFD013/001 CR1 <生產備註> 事項如下 . 指定使用CSC或中龍或者日本用料，切勿用其它料源。會訴賠... (RMK00241) . 完軋寬度超出管制值上限≦2mm時,冷軋繼續生產並填寫品質異常通報單給鍍鋅線,以便調整張力與板溫 (RMK00278) | 訂單:2505DFD013/001 CR2 <生產備註> 事項如下 . 指定使用CSC或中龍或者日本用料，切勿用其它料源。會訴賠... (RMK00241) . 完軋寬度超出管制值上限≦2mm時,冷軋繼續生產並填寫品質異常通報單給鍍鋅線,以便調整張力與板溫 (RMK00278) | 訂單:2505DFD013/001 CG1 <生產備註> 事項如下 . ★ SKP+T/L 的 EL％總和 CQ ＞0.8％,材質SAE1012＞0.6 ％ --->一定要達到不然會訴賠★ (RMK00241) . 指定使用CSC或中龍或者日本用料，切勿用其它料源。會訴賠... (RMK00241) . 因為SKP+T/L 的 EL％總和 CQ ＞0.8％,材質SAE1012＞0.6 ％以上時，烤漆品檢測試Fluting 會NG降級 (RMK00241) . 若SKP+T/L 的 EL％總和 CQ ＞0.8％,材質SAE1012＞0.6 ％ 未能符合，反應給下製程與TED工程師 (RMK00241) | 訂單:2505DFD013/001 CG2 <生產備註> 事項如下 . ★ SKP+T/L 的 EL％總和 CQ ＞0.8％,材質SAE1012＞0.6 ％ --->一定要達到不然會訴賠★ (RMK00241) . 指定使用CSC或中龍或者日本用料，切勿用其它料源。會訴賠... (RMK00241) . 因為SKP+T/L 的 EL％總和 CQ ＞0.8％,材質SAE1012＞0.6 ％以上時，烤漆品檢測試Fluting 會NG降級 (RMK00241) . 若SKP+T/L 的 EL％總和 CQ ＞0.8％,材質SAE1012＞0.6 ％ 未能符合，反應給下製程與TED工程師 (RMK00241) | 訂單:2505DFD013/001 CC1 <生產備註> 事項如下 . 【MASS】BY60T 標準MASS=60+180=240 為生產與品管依據。排程MASS為請購用不用理會 (RMK-E_CHIN) . 【分切】因用戶的大天車裁撤，因此必須降低最大限重；在最後一顆分切鋼捲，若是超過3.2噸，再次分切成2顆1噸多的小鋼捲，重量低於訂單限重客戶也願意 一級品接受。 (RMK-E_CHIN) . 1.本單若塗裝背面漆一律改為REVERSE COATING 例外訂單如下敘述 (RMK00163) . 2.例外訂單為R字頭超低光澤與PVDF (＞25μ)，背面漆可改 NATURE COATING，但搭配底漆避免遮蓋性不佳 (RMK00163) . 請注意面漆（扣除底漆mass）mass必須≧90％ STD MASS (訂單有耐磨耗需求) (RMK00214) . 每顆母鋼捲 留烤漆板 全寬*30CM*1片 並註明(1)鋼捲號碼(2)耐磨耗 給實驗室做耐磨耗試驗.請浮貼三張標籤！ (RMK00214) . 一般CQ T/L EL％目標0.1％，視板面或狀況可做調整--->不然下製程會發生FLUTING會訴賠 (RMK00241) . ★本產品因訴賠過，一定得做 Fluting TEST，線上EL％有調整時需再確認★ (RMK00241) . ★品檢注意！JIS&CNS 訂單必須每滿50噸一定要再做一次TEST (RMK00259) . 【捲取】注意！本單為直立式包裝。禁用STAGGER捲取送包裝！送RCL重處理例外。 (RMK00512) | 訂單:2505DFD013/001 CC2 <生產備註> 事項如下 . 【MASS】BY60T 標準MASS=60+180=240 為生產與品管依據。排程MASS為請購用不用理會 (RMK-E_CHIN) . 【分切】因用戶的大天車裁撤，因此必須降低最大限重；在最後一顆分切鋼捲，若是超過3.2噸，再次分切成2顆1噸多的小鋼捲，重量低於訂單限重客戶也願意 一級品接受。 (RMK-E_CHIN) . 1.本單若塗裝背面漆一律改為REVERSE COATING 例外訂單如下敘述 (RMK00163) . 2.例外訂單為R字頭超低光澤與PVDF (＞25μ)，背面漆可改 NATURE COATING，但搭配底漆避免遮蓋性不佳 (RMK00163) . 請注意面漆（扣除底漆mass）mass必須≧90％ STD MASS (訂單有耐磨耗需求) (RMK00214) . 每顆母鋼捲 留烤漆板 全寬*30CM*1片 並註明(1)鋼捲號碼(2)耐磨耗 給實驗室做耐磨耗試驗.請浮貼三張標籤！ (RMK00214) . 一般CQ T/L EL％目標0.1％，視板面或狀況可做調整--->不然下製程會發生FLUTING會訴賠 (RMK00241) . ★本產品因訴賠過，一定得做 Fluting TEST，線上EL％有調整時需再確認★ (RMK00241) . ★品檢注意！JIS&CNS 訂單必須每滿50噸一定要再做一次TEST (RMK00259) . 【捲取】注意！本單為直立式包裝。禁用STAGGER捲取送包裝！送RCL重處理例外。 (RMK00512) | 訂單:2505DFD013/001 RCL <生產備註> 事項如下 . 【捲取】注意！本單為直立式包裝。禁用STAGGER捲取送包裝！送RCL重處理例外。 (RMK00512) | 訂單:2505DFD013/001 CCPK 無 <生產備註> 事項 | 訂單:2505DFD013/001 CGQC 無 <品檢備註> 事項 | 訂單:2505DFD013/001 CCQC <品檢備註> 事項如下 . 【MASS】BY60T 標準MASS=60+180=240 為生產與品管依據。排程MASS為請購用不用理會 (RMK-E_CHIN) . 【分切】因用戶的大天車裁撤，因此必須降低最大限重；在最後一顆分切鋼捲，若是超過3.2噸，再次分切成2顆1噸多的小鋼捲，重量低於訂單限重客戶也願意 一級品接受。 (RMK-E_CHIN) . 1.本單若塗裝背面漆一律改為REVERSE COATING 例外訂單如下敘述 (RMK00163) . 2.例外訂單為R字頭超低光澤與PVDF (＞25μ)，背面漆可改 NATURE COATING，但搭配底漆避免遮蓋性不佳 (RMK00163) . 請注意面漆（扣除底漆mass）mass必須≧90％ STD MASS (訂單有耐磨耗需求) (RMK00214) . 每顆母鋼捲 留烤漆板 全寬*30CM*1片 並註明(1)鋼捲號碼(2)耐磨耗 給實驗室做耐磨耗試驗.請浮貼三張標籤！ (RMK00214) . ★本產品因訴賠過，一定得做 Fluting TEST，線上EL％有調整時需再確認★ (RMK00241) . ★品檢注意！JIS&CNS 訂單必須每滿50噸一定要再做一次TEST (RMK00259) . 【捲取】注意！本單為直立式包裝。禁用STAGGER捲取送包裝！送RCL重處理例外。 (RMK00512) | 訂單:2505DFD013/001 TOL 無 <生產備註> 事項 | 【分切】因用戶的大天車裁撤，因此必須降低最大限重；在最後一顆分切鋼捲，若是超過3.2噸，再次分切成2顆1噸多的小鋼捲，重量低於訂單限重客戶也願意 一級品接受。^^/CC1/CC2/CCQC/ <<.E_CHIN 2025/04/30 14:35.>> 【MASS】BY60T 標準MASS=60+180=240 為生產與品管依據。排程MASS為請購用不用理會^^/CC1/CC2/CCQC/^^ <<.E_CHIN 2025/04/30 14:52.>> | 訂單 2505DFD013/001 修改記錄如下: 20250428 17:15:38 (93025) 退火碼: >> S1, 用途碼: >> COA010, 背面標示: >> C845, 訂單背面顏色(五碼): >> BY60T, 背面漆膜厚: >> NOM, 背面漆塗漆型式幾塗幾烤: >> 2, 鉻酸鹽: >> Z, 訂單厚度: >> 0.45, 訂單重: >> 30, 重量容許率(下限): >> 10, 重量容許率(上限): >> 10, 訂單寬度: >> 960, 鍍製方式: >> BC, 鋼捲內徑: >> 508, 鋼捲下限重: >> 2.5, 鋼捲上限重: >> 2.8, 壓花條件碼: >> -, 表面花紋: >> R, 綠色識別碼: >> -, 印刷輥號: >> -, 產品代碼: >> PPGL, 皮膜碼: >> -, 單位別: >> M, 油品種類: >> Z, 塗油量: >> Z, 包裝代碼: >> D7 , 保護膜碼: >> -, 客戶試片取樣型式: >> -, 調質碼: >> S, 套筒碼: >> P , 規格: >> CGLC400-20, 製造標準: >> CNS, 表面處理劑種類: >> Z, 表面處理劑塗佈量: >> Z, 伸長率測試: >> Y, 硬度測試碼: >> Y, 抗拉強度測試: >> Y, 降伏強度測試: >> Y, 厚度變異: >> 0, 訂單正面顏色(五碼): >> 4C386, 正面漆膜厚: >> NOM, 正面漆塗漆型式幾塗幾烤: >> 2, 修邊碼: >> Y, 重量碼: >> AW, 鋼捲捲向: >> O, 鍍層碼: >> AZ150, | *:
PPGI | 2505DFD014/001 |  | 1. 部分大陸料含B元素超過CNS規範管制，故請原料CNS規範之訂單不要配大陸料 (OFP00684)-{.不符.} | 1. CQ CR厚度超過0.7MM後要注意CR1與CR2修邊寬度要確認 (OFP00157)-{.不符.} 2. 訂單若有厚度變異，冷軋厚度公差比照烤漆計算公式 , 但最小為 1/2 公差做設定 (OFP00254)-{.不符.} 3. "偏薄要求訂單" 鍍後厚度減 鍍後厚度下限需大於 0.02 MM,以免發生厚度不足狀況 (OFP00369)-{.不符.} 4. 【提醒 審單人員】CR≧0.6 要於烤漆備註調降 PMT等相關。★KP抗塵PVDF不受此限 (OFP00509)-{.不符.} 5. 部分大陸料含B元素超過CNS規範管制，故請原料CNS規範之訂單不要配大陸料 (OFP00684)-{.不符.} | 訂單:2505DFD014/001 CPL <生產備註> 事項如下 . 除HGI/ HGL 訂單邊緣不噴油. 其餘皆側緣噴油 (RMK00285) | 訂單:2505DFD014/001 CR1 <生產備註> 事項如下 . 每組工輥生產之第一顆鋼捲, 檢查振動輥痕或砂輪痕 (RMK00307) | 訂單:2505DFD014/001 CR2 <生產備註> 事項如下 . 每組工輥生產之第一顆鋼捲, 檢查振動輥痕或砂輪痕 (RMK00307) | 訂單:2505DFD014/001 CG1 <生產備註> 事項如下 . POT溫度460℃以上,NOZZLE熱風溫度280℃以上,NOZZLE GAP愈小且風壓愈小. (RMK00060) . SKP:下工輥RA:0.5-0.8,上工輥RA:0.5-0.8,EL:2.0±0.5%, (RMK00060) . 弓形度≦8MM/300MM 中波高≦2.5MM 邊波高≦3MM 急峻度≦0.6%. (RMK00060) . 刷輥須持續使用,並記得要噴水. (RMK00060) . TENSION LEVELLER:EL%≦0.2%,控制C-ROLL及L-ROLL來調整弓形度. (RMK00060) | 訂單:2505DFD014/001 CG2 <生產備註> 事項如下 . POT溫度460℃以上,NOZZLE熱風溫度280℃以上,NOZZLE GAP愈小且風壓愈小. (RMK00060) . SKP:下工輥RA:0.5-0.8,上工輥RA:0.5-0.8,EL:2.0±0.5%, (RMK00060) . 弓形度≦8MM/300MM 中波高≦2.5MM 邊波高≦3MM 急峻度≦0.6%. (RMK00060) . 刷輥須持續使用,並記得要噴水. (RMK00060) . TENSION LEVELLER:EL%≦0.2%,控制C-ROLL及L-ROLL來調整弓形度. (RMK00060) . " 烤漆亮面輥排程, SKP在焊道位置採 SOFT ROLLING 設定 " (RMK00060) | 訂單:2505DFD014/001 CC1 <生產備註> 事項如下 . 【PMT】1.1.因為CR厚 0.944 mm，TOP 標準PMT以233℃去計算 (RMK-YL_KUNG) . 【分切】最後一顆分切可以不依分切限重 (RMK-YL_KUNG) . 冷軋厚度 > 0.8mm 內圈須插入二張瓦楞紙,防止端板印痕.客戶為益大時不可加瓦楞紙 (RMK00059) . 塗裝請使用無毒專用設備(回流管.PUMP........) (RMK00060) . 注意前處理相關設備,清潔與更換以防污染. (RMK00060) . ★品檢注意！JIS&CNS 訂單必須每滿50噸一定要再做一次TEST (RMK00259) . 【PMT】1.2.CC2計算完後面漆每個ZONE 爐溫各降8℃為最終爐溫 (RMK00568) . 【PMT】1.3.CC2因爐溫各降8℃為最終爐溫，請股長於TEST時 確實量測板溫 (RMK00568) . 【PMT】1.4.若發現PMT不足，請上調ZONE溫度並回饋工程師 (RMK00568) . 【PMT】1.5.品檢注意！因標準PMT有下修請注意MEK測試 (RMK00568) . 【PMT】1.6.厚板少生產，請領班量測板溫並記錄之 (RMK00568) | 訂單:2505DFD014/001 CC2 <生產備註> 事項如下 . 【PMT】1.1.因為CR厚 0.944 mm，TOP 標準PMT以233℃去計算 (RMK-YL_KUNG) . 【分切】最後一顆分切可以不依分切限重 (RMK-YL_KUNG) . 冷軋厚度 > 0.8mm 內圈須插入二張瓦楞紙,防止端板印痕.客戶為益大時不可加瓦楞紙 (RMK00059) . 塗裝請使用無毒專用設備(回流管.PUMP........) (RMK00060) . 注意前處理相關設備,清潔與更換以防污染. (RMK00060) . 20120627晨會決議 CC2生產 PPGI 時請使用表調 (RMK00191) . ★品檢注意！JIS&CNS 訂單必須每滿50噸一定要再做一次TEST (RMK00259) . 【PMT】1.2.CC2計算完後面漆每個ZONE 爐溫各降8℃為最終爐溫 (RMK00568) . 【PMT】1.3.CC2因爐溫各降8℃為最終爐溫，請股長於TEST時 確實量測板溫 (RMK00568) . 【PMT】1.4.若發現PMT不足，請上調ZONE溫度並回饋工程師 (RMK00568) . 【PMT】1.5.品檢注意！因標準PMT有下修請注意MEK測試 (RMK00568) . 【PMT】1.6.厚板少生產，請領班量測板溫並記錄之 (RMK00568) | 訂單:2505DFD014/001 RCL <生產備註> 事項如下 . 冷軋厚度 > 0.8mm 內圈須插入二張瓦楞紙,防止端板印痕.客戶為益大時不可加瓦楞紙 (RMK00059) | 訂單:2505DFD014/001 CCPK 無 <生產備註> 事項 | 訂單:2505DFD014/001 CGQC <品檢備註> 事項如下 . 弓形度≦8MM/300MM 中波高≦2.5MM 邊波高≦3MM 急峻度≦0.6%. (RMK00060) | 訂單:2505DFD014/001 CCQC <品檢備註> 事項如下 . 【PMT】1.1.因為CR厚 0.944 mm，TOP 標準PMT以233℃去計算 (RMK-YL_KUNG) . 【分切】最後一顆分切可以不依分切限重 (RMK-YL_KUNG) . 冷軋厚度 > 0.8mm 內圈須插入二張瓦楞紙,防止端板印痕.客戶為益大時不可加瓦楞紙 (RMK00059) . ★品檢注意！JIS&CNS 訂單必須每滿50噸一定要再做一次TEST (RMK00259) . 【PMT】1.2.CC2計算完後面漆每個ZONE 爐溫各降8℃為最終爐溫 (RMK00568) . 【PMT】1.3.CC2因爐溫各降8℃為最終爐溫，請股長於TEST時 確實量測板溫 (RMK00568) . 【PMT】1.4.若發現PMT不足，請上調ZONE溫度並回饋工程師 (RMK00568) . 【PMT】1.5.品檢注意！因標準PMT有下修請注意MEK測試 (RMK00568) . 【PMT】1.6.厚板少生產，請領班量測板溫並記錄之 (RMK00568) | 訂單:2505DFD014/001 TOL 無 <生產備註> 事項 | 【分切】最後一顆分切可以不依分切限重^^/CC1/CC2/CCQC/ <<.YL_KUNG 2025/05/07 11:40.>> 【PMT】1.1.因為CR厚 0.944 mm，TOP 標準PMT以233℃去計算^^/CC1/CC2/CCQC/ <<.YL_KUNG 2025/05/07 11:40.>> | 訂單 2505DFD014/001 修改記錄如下: 20250429 10:41:10 (93025) 退火碼: >> S1, 用途碼: >> CIC014, 背面標示: >> S000, 訂單背面顏色(五碼): >> BWF1A, 背面漆膜厚: >> NOM, 背面漆塗漆型式幾塗幾烤: >> 2, 鉻酸鹽: >> Z, 訂單厚度: >> 0.951, 訂單重: >> 40, 重量容許率(下限): >> 10, 重量容許率(上限): >> 10, 訂單寬度: >> 1285, 鍍製方式: >> BC, 鋼捲內徑: >> 508, 鋼捲下限重: >> 6, 鋼捲上限重: >> 8, 壓花條件碼: >> -, 表面花紋: >> Z, GL鋅花要求下限: >> -, GL鋅花要求上限: >> -, 綠色識別碼: >> R1, 印刷輥號: >> -, 產品代碼: >> PPGI, 皮膜碼: >> -, 單位別: >> M, 油品種類: >> Z, 塗油量: >> Z, 包裝代碼: >> S3 , 保護膜碼: >> -, 客戶試片取樣型式: >> -, 調質碼: >> S, 套筒碼: >> N , 規格: >> CGCC-10, 製造標準: >> CNS, 表面處理劑種類: >> Z, 表面處理劑塗佈量: >> Z, 伸長率測試: >> N, 硬度測試碼: >> N, 抗拉強度測試: >> N, 降伏強度測試: >> N, 厚度變異: >> -1.8, 訂單正面顏色(五碼): >> ACF21, 正面漆膜厚: >> 25, 正面漆塗漆型式幾塗幾烤: >> 2, 修邊碼: >> Y, 重量碼: >> AW, 鋼捲捲向: >> O, 鍍層碼: >> Z12, | H:厚度偏薄
PPGL | 2505DFD015/001 |  | 1. 部分大陸料含B元素超過CNS規範管制，故請原料CNS規範之訂單不要配大陸料 (OFP00684)-{.不符.} | 1. 訂單若有厚度變異，冷軋厚度公差比照烤漆計算公式 , 但最小為 1/2 公差做設定 (OFP00254)-{.不符.} 2. "偏薄要求訂單" 鍍後厚度減 鍍後厚度下限需大於 0.02 MM,以免發生厚度不足狀況 (OFP00369)-{.不符.} 3. 部分大陸料含B元素超過CNS規範管制，故請原料CNS規範之訂單不要配大陸料 (OFP00684)-{.不符.} | 訂單:2505DFD015/001 CPL <生產備註> 事項如下 . 除HGI/ HGL 訂單邊緣不噴油. 其餘皆側緣噴油 (RMK00285) | 訂單:2505DFD015/001 CR1 無 <生產備註> 事項 | 訂單:2505DFD015/001 CR2 無 <生產備註> 事項 | 訂單:2505DFD015/001 CG1 <生產備註> 事項如下 . 瓦形屋頂用 注意鍍層控制範圍：min=標準值，Max=標準值+30 (RMK00103) . 因成形性需求故鍍層量有上限管制，排程變換前後一顆分切請U3暫留，待產線確認鍍層量後再行處置。 (RMK00103) | 訂單:2505DFD015/001 CG2 <生產備註> 事項如下 . 瓦形屋頂用 注意鍍層控制範圍：min=標準值，Max=標準值+30 (RMK00103) . 因成形性需求故鍍層量有上限管制，排程變換前後一顆分切請U3暫留，待產線確認鍍層量後再行處置。 (RMK00103) | 訂單:2505DFD015/001 CC1 <生產備註> 事項如下 . 超低光澤產品,色差計塗佈量依據5+20U為基準。RYF89 以5+22U為基準。 (RMK00103) . 請出口人員貼上"請勿堆疊"紅色標簽. (RMK00103) . R字頭色碼因色差對膜厚極其敏感，MASS目標102%~115%之間. (RMK00103) . R字頭色碼塗佈量須在20U以上,不然會有白色點狀(繩紋),已被客戶訴賠. (RMK00103) . 捲起單位張力請加大至 5.5（有另行備註要求張力設定時，依另行備註需求設定）） (RMK00103) . 1.本單若塗裝背面漆一律改為REVERSE COATING 例外訂單如下敘述 (RMK00163) . 2.例外訂單為R字頭超低光澤與PVDF (＞25μ)，背面漆可改 NATURE COATING，但搭配底漆避免遮蓋性不佳 (RMK00163) . ★品檢注意！JIS&CNS 訂單必須每滿50噸一定要再做一次TEST (RMK00259) . 1.此為NEO塗料,色差計請用有"(20150105)"的標準樣檔名確認色差值,找不到檔案時請通知TED工程師，分機#321 (RMK00343) . 2.色差放行標準為ΔL、Δa、Δb≦±0.6,光澤放行標準放寬到7以下放行,目視色差不管制 (RMK00343) . CC1:本單厚度≧0.52mm，經測試結果標準PMT請以225℃為標準去計算爐溫 (RMK00379) . 2015年發生過訴賠。請出口使用鋼套桶前請檢查焊接處，以免捲取後產生折痕 (RMK00381) | 訂單:2505DFD015/001 CC2 <生產備註> 事項如下 . 超低光澤產品,色差計塗佈量依據5+20U為基準。RYF89 以5+22U為基準。 (RMK00103) . 請出口人員貼上"請勿堆疊"紅色標簽. (RMK00103) . R字頭色碼因色差對膜厚極其敏感，MASS目標102%~115%之間. (RMK00103) . R字頭色碼塗佈量須在20U以上,不然會有白色點狀(繩紋),已被客戶訴賠. (RMK00103) . 1.本單若塗裝背面漆一律改為REVERSE COATING 例外訂單如下敘述 (RMK00163) . 2.例外訂單為R字頭超低光澤與PVDF (＞25μ)，背面漆可改 NATURE COATING，但搭配底漆避免遮蓋性不佳 (RMK00163) . ★品檢注意！JIS&CNS 訂單必須每滿50噸一定要再做一次TEST (RMK00259) . 1.此為NEO塗料,色差計請用有"(20150105)"的標準樣檔名確認色差值,找不到檔案時請通知TED工程師，分機#321 (RMK00343) . 2.色差放行標準為ΔL、Δa、Δb≦±0.6,光澤放行標準放寬到7以下放行,目視色差不管制 (RMK00343) . CC1:本單厚度≧0.52mm，經測試結果標準PMT請以225℃為標準去計算爐溫 (RMK00379) . 2015年發生過訴賠。請出口使用鋼套桶前請檢查焊接處，以免捲取後產生折痕 (RMK00381) | 訂單:2505DFD015/001 RCL 無 <生產備註> 事項 | 訂單:2505DFD015/001 CCPK 無 <生產備註> 事項 | 訂單:2505DFD015/001 CGQC <品檢備註> 事項如下 . 瓦形屋頂用 注意鍍層控制範圍：min=標準值，Max=標準值+30 (RMK00103) | 訂單:2505DFD015/001 CCQC <品檢備註> 事項如下 . 超低光澤產品,色差計塗佈量依據5+20U為基準。RYF89 以5+22U為基準。 (RMK00103) . R字頭色碼因色差對膜厚極其敏感，MASS目標102%~115%之間. (RMK00103) . 1.本單若塗裝背面漆一律改為REVERSE COATING 例外訂單如下敘述 (RMK00163) . 2.例外訂單為R字頭超低光澤與PVDF (＞25μ)，背面漆可改 NATURE COATING，但搭配底漆避免遮蓋性不佳 (RMK00163) . ★品檢注意！JIS&CNS 訂單必須每滿50噸一定要再做一次TEST (RMK00259) . 1.此為NEO塗料,色差計請用有"(20150105)"的標準樣檔名確認色差值,找不到檔案時請通知TED工程師，分機#321 (RMK00343) . 2.色差放行標準為ΔL、Δa、Δb≦±0.6,光澤放行標準放寬到7以下放行,目視色差不管制 (RMK00343) | 訂單:2505DFD015/001 TOL 無 <生產備註> 事項 |  | 訂單 2505DFD015/001 修改記錄如下: 20250429 14:49:02 (24025) 退火碼: >> S1, 用途碼: >> COA012, 背面標示: >> C844, 訂單背面顏色(五碼): >> BW73N, 背面漆膜厚: >> NOM, 背面漆塗漆型式幾塗幾烤: >> 2, 鉻酸鹽: >> Z, 訂單厚度: >> 0.52, 訂單重: >> 20, 重量容許率(下限): >> 10, 重量容許率(上限): >> 10, 訂單寬度: >> 914, 鍍製方式: >> AC, 鋼捲內徑: >> 508, 鋼捲下限重: >> 3, 鋼捲上限重: >> 5, 壓花條件碼: >> -, 表面花紋: >> R, 綠色識別碼: >> -, 印刷輥號: >> -, 產品代碼: >> PPGL, 皮膜碼: >> -, 單位別: >> M, 油品種類: >> Z, 塗油量: >> Z, 包裝代碼: >> D2 , 保護膜碼: >> -, 客戶試片取樣型式: >> -, 調質碼: >> S, 套筒碼: >> S , 規格: >> CGLCC-20, 製造標準: >> CNS, 表面處理劑種類: >> Z, 表面處理劑塗佈量: >> Z, 伸長率測試: >> N, 硬度測試碼: >> N, 抗拉強度測試: >> N, 降伏強度測試: >> N, 厚度變異: >> -1.4, 訂單正面顏色(五碼): >> RYB89, 正面漆膜厚: >> 25, 正面漆塗漆型式幾塗幾烤: >> 2, 修邊碼: >> Y, 重量碼: >> AW, 鋼捲捲向: >> I, 鍍層碼: >> AZ150, | H:厚度偏薄
PPGL | 2505DFD016/001 |  | 1. 部分大陸料含B元素超過CNS規範管制，故請原料CNS規範之訂單不要配大陸料 (OFP00684)-{.不符.} | 1. 訂單若有厚度變異，冷軋厚度公差比照烤漆計算公式 , 但最小為 1/2 公差做設定 (OFP00254)-{.不符.} 2. "偏薄要求訂單" 鍍後厚度減 鍍後厚度下限需大於 0.02 MM,以免發生厚度不足狀況 (OFP00369)-{.不符.} 3. 部分大陸料含B元素超過CNS規範管制，故請原料CNS規範之訂單不要配大陸料 (OFP00684)-{.不符.} | 訂單:2505DFD016/001 CPL <生產備註> 事項如下 . 除HGI/ HGL 訂單邊緣不噴油. 其餘皆側緣噴油 (RMK00285) | 訂單:2505DFD016/001 CR1 無 <生產備註> 事項 | 訂單:2505DFD016/001 CR2 無 <生產備註> 事項 | 訂單:2505DFD016/001 CG1 <生產備註> 事項如下 . 瓦形屋頂用 注意鍍層控制範圍：min=標準值，Max=標準值+30 (RMK00103) . 因成形性需求故鍍層量有上限管制，排程變換前後一顆分切請U3暫留，待產線確認鍍層量後再行處置。 (RMK00103) | 訂單:2505DFD016/001 CG2 <生產備註> 事項如下 . 瓦形屋頂用 注意鍍層控制範圍：min=標準值，Max=標準值+30 (RMK00103) . 因成形性需求故鍍層量有上限管制，排程變換前後一顆分切請U3暫留，待產線確認鍍層量後再行處置。 (RMK00103) | 訂單:2505DFD016/001 CC1 <生產備註> 事項如下 . 超低光澤產品,色差計塗佈量依據5+20U為基準。RYF89 以5+22U為基準。 (RMK00103) . 請出口人員貼上"請勿堆疊"紅色標簽. (RMK00103) . R字頭色碼因色差對膜厚極其敏感，MASS目標102%~115%之間. (RMK00103) . R字頭色碼塗佈量須在20U以上,不然會有白色點狀(繩紋),已被客戶訴賠. (RMK00103) . 捲起單位張力請加大至 5.5（有另行備註要求張力設定時，依另行備註需求設定）） (RMK00103) . 1.本單若塗裝背面漆一律改為REVERSE COATING 例外訂單如下敘述 (RMK00163) . 2.例外訂單為R字頭超低光澤與PVDF (＞25μ)，背面漆可改 NATURE COATING，但搭配底漆避免遮蓋性不佳 (RMK00163) . ★品檢注意！JIS&CNS 訂單必須每滿50噸一定要再做一次TEST (RMK00259) . 1.此為NEO塗料,色差計請用有"(20150105)"的標準樣檔名確認色差值,找不到檔案時請通知TED工程師，分機#321 (RMK00343) . 2.色差放行標準為ΔL、Δa、Δb≦±0.6,光澤放行標準放寬到7以下放行,目視色差不管制 (RMK00343) . 2015年發生過訴賠。請出口使用鋼套桶前請檢查焊接處，以免捲取後產生折痕 (RMK00381) | 訂單:2505DFD016/001 CC2 <生產備註> 事項如下 . 超低光澤產品,色差計塗佈量依據5+20U為基準。RYF89 以5+22U為基準。 (RMK00103) . 請出口人員貼上"請勿堆疊"紅色標簽. (RMK00103) . R字頭色碼因色差對膜厚極其敏感，MASS目標102%~115%之間. (RMK00103) . R字頭色碼塗佈量須在20U以上,不然會有白色點狀(繩紋),已被客戶訴賠. (RMK00103) . 1.本單若塗裝背面漆一律改為REVERSE COATING 例外訂單如下敘述 (RMK00163) . 2.例外訂單為R字頭超低光澤與PVDF (＞25μ)，背面漆可改 NATURE COATING，但搭配底漆避免遮蓋性不佳 (RMK00163) . ★品檢注意！JIS&CNS 訂單必須每滿50噸一定要再做一次TEST (RMK00259) . 1.此為NEO塗料,色差計請用有"(20150105)"的標準樣檔名確認色差值,找不到檔案時請通知TED工程師，分機#321 (RMK00343) . 2.色差放行標準為ΔL、Δa、Δb≦±0.6,光澤放行標準放寬到7以下放行,目視色差不管制 (RMK00343) . 2015年發生過訴賠。請出口使用鋼套桶前請檢查焊接處，以免捲取後產生折痕 (RMK00381) | 訂單:2505DFD016/001 RCL 無 <生產備註> 事項 | 訂單:2505DFD016/001 CCPK 無 <生產備註> 事項 | 訂單:2505DFD016/001 CGQC <品檢備註> 事項如下 . 瓦形屋頂用 注意鍍層控制範圍：min=標準值，Max=標準值+30 (RMK00103) | 訂單:2505DFD016/001 CCQC <品檢備註> 事項如下 . 超低光澤產品,色差計塗佈量依據5+20U為基準。RYF89 以5+22U為基準。 (RMK00103) . R字頭色碼因色差對膜厚極其敏感，MASS目標102%~115%之間. (RMK00103) . 1.本單若塗裝背面漆一律改為REVERSE COATING 例外訂單如下敘述 (RMK00163) . 2.例外訂單為R字頭超低光澤與PVDF (＞25μ)，背面漆可改 NATURE COATING，但搭配底漆避免遮蓋性不佳 (RMK00163) . ★品檢注意！JIS&CNS 訂單必須每滿50噸一定要再做一次TEST (RMK00259) . 1.此為NEO塗料,色差計請用有"(20150105)"的標準樣檔名確認色差值,找不到檔案時請通知TED工程師，分機#321 (RMK00343) . 2.色差放行標準為ΔL、Δa、Δb≦±0.6,光澤放行標準放寬到7以下放行,目視色差不管制 (RMK00343) | 訂單:2505DFD016/001 TOL 無 <生產備註> 事項 |  | 訂單 2505DFD016/001 修改記錄如下: 20250429 14:50:55 (24025) 退火碼: >> S1, 用途碼: >> COA012, 背面標示: >> C844, 訂單背面顏色(五碼): >> BW73N, 背面漆膜厚: >> NOM, 背面漆塗漆型式幾塗幾烤: >> 2, 鉻酸鹽: >> Z, 訂單厚度: >> 0.42, 訂單重: >> 15, 重量容許率(下限): >> 10, 重量容許率(上限): >> 10, 訂單寬度: >> 914, 鍍製方式: >> AC, 鋼捲內徑: >> 508, 鋼捲下限重: >> 3, 鋼捲上限重: >> 5, 壓花條件碼: >> -, 表面花紋: >> R, 綠色識別碼: >> -, 印刷輥號: >> -, 產品代碼: >> PPGL, 皮膜碼: >> -, 單位別: >> M, 油品種類: >> Z, 塗油量: >> Z, 包裝代碼: >> D2 , 保護膜碼: >> -, 客戶試片取樣型式: >> -, 調質碼: >> S, 套筒碼: >> S , 規格: >> CGLCC-20, 製造標準: >> CNS, 表面處理劑種類: >> Z, 表面處理劑塗佈量: >> Z, 伸長率測試: >> N, 硬度測試碼: >> N, 抗拉強度測試: >> N, 降伏強度測試: >> N, 厚度變異: >> -1.2, 訂單正面顏色(五碼): >> RYB89, 正面漆膜厚: >> 25, 正面漆塗漆型式幾塗幾烤: >> 2, 修邊碼: >> Y, 重量碼: >> AW, 鋼捲捲向: >> I, 鍍層碼: >> AZ150, | H:厚度偏薄
PPGI | 2505DFD017/001 | 1. 避免客戶下單用途別與色碼不符 (用途碼:COA034, 正面色碼:1C1612 不符)(OFP00029)-{.不符.} |  | 1. 永泰PPGI國內大宗浪板確認MOVEX鍍鋅後厚度公差AC+-0.1，BC+-0.08 (OFP00223)-{.不符.} 2. 訂單若有厚度變異，冷軋厚度公差比照烤漆計算公式 , 但最小為 1/2 公差做設定 (OFP00254)-{.不符.} 3. "偏薄要求訂單" 鍍後厚度減 鍍後厚度下限需大於 0.02 MM,以免發生厚度不足狀況 (OFP00369)-{.不符.} | 訂單:2505DFD017/001 CPL <生產備註> 事項如下 . 除HGI/ HGL 訂單邊緣不噴油. 其餘皆側緣噴油 (RMK00285) | 訂單:2505DFD017/001 CR1 <生產備註> 事項如下 . 1.PPGI 用途 大宗浪板 (國內) COA034為偏薄設定,由冷軋厚度設定確認 (RMK00213) . 1.1.訂單 AC 鍍鋅厚度公差管制0.52mm ± 0.10 (冷軋厚度設定 0.457mm) (RMK00213) . 1.2.訂單 AC 鍍鋅厚度公差管制0.42mm ± 0.10 (冷軋厚度設定 0.359mm) (RMK00213) . 1.3.訂單 BC 鍍鋅厚度公差管制0.326mm ± 0.08 (冷軋厚度設定 0.305mm) (RMK00213) . 每組工輥生產之第一顆鋼捲, 檢查振動輥痕或砂輪痕 (RMK00307) | 訂單:2505DFD017/001 CR2 <生產備註> 事項如下 . 1.PPGI 用途 大宗浪板 (國內) COA034為偏薄設定,由冷軋厚度設定確認 (RMK00213) . 1.1.訂單 AC 鍍鋅厚度公差管制0.52mm ± 0.10 (冷軋厚度設定 0.457mm) (RMK00213) . 1.2.訂單 AC 鍍鋅厚度公差管制0.42mm ± 0.10 (冷軋厚度設定 0.359mm) (RMK00213) . 1.3.訂單 BC 鍍鋅厚度公差管制0.326mm ± 0.08 (冷軋厚度設定 0.305mm) (RMK00213) . 每組工輥生產之第一顆鋼捲, 檢查振動輥痕或砂輪痕 (RMK00307) | 訂單:2505DFD017/001 CG1 <生產備註> 事項如下 . 1.PPGI 用途 大宗浪板 (國內) COA034為偏薄設定,由冷軋厚度設定確認 (RMK00213) . 1.1.訂單 AC 鍍鋅厚度公差管制0.52mm ± 0.10 (冷軋厚度設定 0.457mm) (RMK00213) . 1.2.訂單 AC 鍍鋅厚度公差管制0.42mm ± 0.10 (冷軋厚度設定 0.359mm) (RMK00213) . 1.3.訂單 BC 鍍鋅厚度公差管制0.326mm ± 0.08 (冷軋厚度設定 0.305mm) (RMK00213) . 1.4.注意SKP+T/L伸長率請控制=1.0~1.5%！因此單已經偏薄設定。但若板形問題需加大伸長率，可繼續生產事後再請回報TED (RMK00213) | 訂單:2505DFD017/001 CG2 <生產備註> 事項如下 . 1.PPGI 用途 大宗浪板 (國內) COA034為偏薄設定,由冷軋厚度設定確認 (RMK00213) . 1.1.訂單 AC 鍍鋅厚度公差管制0.52mm ± 0.10 (冷軋厚度設定 0.457mm) (RMK00213) . 1.2.訂單 AC 鍍鋅厚度公差管制0.42mm ± 0.10 (冷軋厚度設定 0.359mm) (RMK00213) . 1.3.訂單 BC 鍍鋅厚度公差管制0.326mm ± 0.08 (冷軋厚度設定 0.305mm) (RMK00213) . 1.4.注意SKP+T/L伸長率請控制=1.0~1.5%！因此單已經偏薄設定。但若板形問題需加大伸長率，可繼續生產事後再請回報TED (RMK00213) | 訂單:2505DFD017/001 CC1 <生產備註> 事項如下 . 1.本單若塗裝背面漆一律改為REVERSE COATING 例外訂單如下敘述 (RMK00163) . 2.例外訂單為R字頭超低光澤與PVDF (＞25μ)，背面漆可改 NATURE COATING，但搭配底漆避免遮蓋性不佳 (RMK00163) . 1.PPGI 用途 大宗浪板 (國內) COA034為偏薄設定,由冷軋厚度設定確認 (RMK00213) . 1.1.訂單 AC 鍍鋅厚度公差管制0.52mm ± 0.10 (冷軋厚度設定 0.457mm) (RMK00213) . 1.2.訂單 AC 鍍鋅厚度公差管制0.42mm ± 0.10 (冷軋厚度設定 0.359mm) (RMK00213) . 1.3.訂單 BC 鍍鋅厚度公差管制0.326mm ± 0.08 (冷軋厚度設定 0.305mm) (RMK00213) | 訂單:2505DFD017/001 CC2 <生產備註> 事項如下 . 1.本單若塗裝背面漆一律改為REVERSE COATING 例外訂單如下敘述 (RMK00163) . 2.例外訂單為R字頭超低光澤與PVDF (＞25μ)，背面漆可改 NATURE COATING，但搭配底漆避免遮蓋性不佳 (RMK00163) . 20120627晨會決議 CC2生產 PPGI 時請使用表調 (RMK00191) . 1.PPGI 用途 大宗浪板 (國內) COA034為偏薄設定,由冷軋厚度設定確認 (RMK00213) . 1.1.訂單 AC 鍍鋅厚度公差管制0.52mm ± 0.10 (冷軋厚度設定 0.457mm) (RMK00213) . 1.2.訂單 AC 鍍鋅厚度公差管制0.42mm ± 0.10 (冷軋厚度設定 0.359mm) (RMK00213) . 1.3.訂單 BC 鍍鋅厚度公差管制0.326mm ± 0.08 (冷軋厚度設定 0.305mm) (RMK00213) | 訂單:2505DFD017/001 RCL 無 <生產備註> 事項 | 訂單:2505DFD017/001 CCPK 無 <生產備註> 事項 | 訂單:2505DFD017/001 CGQC 無 <品檢備註> 事項 | 訂單:2505DFD017/001 CCQC <品檢備註> 事項如下 . 1.本單若塗裝背面漆一律改為REVERSE COATING 例外訂單如下敘述 (RMK00163) . 2.例外訂單為R字頭超低光澤與PVDF (＞25μ)，背面漆可改 NATURE COATING，但搭配底漆避免遮蓋性不佳 (RMK00163) | 訂單:2505DFD017/001 TOL 無 <生產備註> 事項 |  | 訂單 2505DFD017/001 修改記錄如下: 20250430 14:27:53 (21003) 退火碼: >> S1, 用途碼: >> COA034, 背面標示: >> C062, 訂單背面顏色(五碼): >> BW741, 背面漆膜厚: >> NOM, 背面漆塗漆型式幾塗幾烤: >> 1, 鉻酸鹽: >> Z, 訂單厚度: >> 0.42, 訂單重: >> 30, 重量容許率(下限): >> 10, 重量容許率(上限): >> 10, 訂單寬度: >> 914, 鍍製方式: >> AC, 鋼捲內徑: >> 508, 鋼捲下限重: >> 3, 鋼捲上限重: >> 5, 壓花條件碼: >> -, 表面花紋: >> Z, GL鋅花要求下限: >> -, GL鋅花要求上限: >> -, 綠色識別碼: >> -, 印刷輥號: >> -, 產品代碼: >> PPGI, 皮膜碼: >> -, 單位別: >> M, 油品種類: >> Z, 塗油量: >> Z, 包裝代碼: >> D4 , 保護膜碼: >> -, 客戶試片取樣型式: >> -, 調質碼: >> S, 套筒碼: >> N , 規格: >> CGCC-10, 製造標準: >> SYSCO, 表面處理劑種類: >> Z, 表面處理劑塗佈量: >> Z, 伸長率測試: >> N, 硬度測試碼: >> N, 抗拉強度測試: >> N, 降伏強度測試: >> N, 厚度變異: >> -11.6, 訂單正面顏色(五碼): >> 1C161, 正面漆膜厚: >> NOM, 正面漆塗漆型式幾塗幾烤: >> 2, 修邊碼: >> Y, 重量碼: >> AW, 鋼捲捲向: >> I, 鍍層碼: >> Z12, | H:厚度偏薄
PPGI | 2505DFD018/001 |  | 1. 部分大陸料含B元素超過CNS規範管制，故請原料CNS規範之訂單不要配大陸料 (OFP00684)-{.不符.} | 1. 【提醒 審單人員】CR≧0.6 要於烤漆備註調降 PMT等相關。★KP抗塵PVDF不受此限 (OFP00509)-{.不符.} 2. 部分大陸料含B元素超過CNS規範管制，故請原料CNS規範之訂單不要配大陸料 (OFP00684)-{.不符.} | 訂單:2505DFD018/001 CPL <生產備註> 事項如下 . 避免刮痕及殘剪,注意修邊品質. (RMK00084) . 除HGI/ HGL 訂單邊緣不噴油. 其餘皆側緣噴油 (RMK00285) | 訂單:2505DFD018/001 CR1 <生產備註> 事項如下 . 不得有中波,加強板形及弓形度控制,記錄板面狀況 出口不可有鼓起. (RMK00084) . 完軋寬度超出管制值上限≦2mm時,冷軋繼續生產並填寫品質異常通報單給鍍鋅線,以便調整張力與板溫 (RMK00278) | 訂單:2505DFD018/001 CR2 <生產備註> 事項如下 . 不得有中波,加強板形及弓形度控制,記錄板面狀況 出口不可有鼓起. (RMK00084) . 完軋寬度超出管制值上限≦2mm時,冷軋繼續生產並填寫品質異常通報單給鍍鋅線,以便調整張力與板溫 (RMK00278) | 訂單:2505DFD018/001 CG1 <生產備註> 事項如下 . 平板類,鍍鋅生產時SKIN PASS & T/L 請依據鍍鋅標準規定生產. (RMK00084) . 弓形度≦4MM/300MM 波高≦4MM 急峻度≦0.5%. (RMK00084) . 每二顆母鋼捲需切2M板量測急峻度,並記錄於外觀檢查記錄表內. (RMK00084) . 出口鋼捲盤捲後目視不允許有鼓起. (RMK00084) . 本單於烤漆正背面都塗裝正面漆，因此鍍鋅請管制背面表面品質比照正面 (RMK00363) | 訂單:2505DFD018/001 CG2 <生產備註> 事項如下 . 平板類,鍍鋅生產時SKIN PASS & T/L 請依據鍍鋅標準規定生產. (RMK00084) . 弓形度≦4MM/300MM 波高≦4MM 急峻度≦0.5%. (RMK00084) . 每二顆母鋼捲需切2M板量測急峻度,並記錄於外觀檢查記錄表內. (RMK00084) . 出口鋼捲盤捲後目視不允許有鼓起. (RMK00084) . 本單於烤漆正背面都塗裝正面漆，因此鍍鋅請管制背面表面品質比照正面 (RMK00363) | 訂單:2505DFD018/001 CC1 <生產備註> 事項如下 . 【PMT】1.1.因為CR厚 1.161 mm，TOP 標準PMT以215℃去計算 (RMK-E_CHIN) . 冷軋厚度 > 0.8mm 內圈須插入二張瓦楞紙,防止端板印痕.客戶為益大時不可加瓦楞紙 (RMK00059) . 出口鋼捲盤捲後目視不允許有鼓起. (RMK00084) . 1.本單若塗裝背面漆一律改為REVERSE COATING 例外訂單如下敘述 (RMK00163) . 2.例外訂單為R字頭超低光澤與PVDF (＞25μ)，背面漆可改 NATURE COATING，但搭配底漆避免遮蓋性不佳 (RMK00163) . ★品檢注意！JIS&CNS 訂單必須每滿50噸一定要再做一次TEST (RMK00259) . 【PMT】1.2.CC2計算完後面漆每個ZONE 爐溫各降8℃為最終爐溫 (RMK00568) . 【PMT】1.3.CC2因爐溫各降8℃為最終爐溫，請股長於TEST時 確實量測板溫 (RMK00568) . 【PMT】1.4.若發現PMT不足，請上調ZONE溫度並回饋工程師 (RMK00568) . 【PMT】1.5.品檢注意！因標準PMT有下修請注意MEK測試 (RMK00568) . 【PMT】1.6.厚板少生產，請領班量測板溫並記錄之 (RMK00568) | 訂單:2505DFD018/001 CC2 <生產備註> 事項如下 . 【PMT】1.1.因為CR厚 1.161 mm，TOP 標準PMT以215℃去計算 (RMK-E_CHIN) . 冷軋厚度 > 0.8mm 內圈須插入二張瓦楞紙,防止端板印痕.客戶為益大時不可加瓦楞紙 (RMK00059) . 出口鋼捲盤捲後目視不允許有鼓起. (RMK00084) . 1.本單若塗裝背面漆一律改為REVERSE COATING 例外訂單如下敘述 (RMK00163) . 2.例外訂單為R字頭超低光澤與PVDF (＞25μ)，背面漆可改 NATURE COATING，但搭配底漆避免遮蓋性不佳 (RMK00163) . 20120627晨會決議 CC2生產 PPGI 時請使用表調 (RMK00191) . ★品檢注意！JIS&CNS 訂單必須每滿50噸一定要再做一次TEST (RMK00259) . 【PMT】1.2.CC2計算完後面漆每個ZONE 爐溫各降8℃為最終爐溫 (RMK00568) . 【PMT】1.3.CC2因爐溫各降8℃為最終爐溫，請股長於TEST時 確實量測板溫 (RMK00568) . 【PMT】1.4.若發現PMT不足，請上調ZONE溫度並回饋工程師 (RMK00568) . 【PMT】1.5.品檢注意！因標準PMT有下修請注意MEK測試 (RMK00568) . 【PMT】1.6.厚板少生產，請領班量測板溫並記錄之 (RMK00568) | 訂單:2505DFD018/001 RCL <生產備註> 事項如下 . 冷軋厚度 > 0.8mm 內圈須插入二張瓦楞紙,防止端板印痕.客戶為益大時不可加瓦楞紙 (RMK00059) | 訂單:2505DFD018/001 CCPK 無 <生產備註> 事項 | 訂單:2505DFD018/001 CGQC <品檢備註> 事項如下 . 本單於烤漆正背面都塗裝正面漆，因此鍍鋅請管制背面表面品質比照正面 (RMK00363) | 訂單:2505DFD018/001 CCQC <品檢備註> 事項如下 . 【PMT】1.1.因為CR厚 1.161 mm，TOP 標準PMT以215℃去計算 (RMK-E_CHIN) . 冷軋厚度 > 0.8mm 內圈須插入二張瓦楞紙,防止端板印痕.客戶為益大時不可加瓦楞紙 (RMK00059) . 1.本單若塗裝背面漆一律改為REVERSE COATING 例外訂單如下敘述 (RMK00163) . 2.例外訂單為R字頭超低光澤與PVDF (＞25μ)，背面漆可改 NATURE COATING，但搭配底漆避免遮蓋性不佳 (RMK00163) . ★品檢注意！JIS&CNS 訂單必須每滿50噸一定要再做一次TEST (RMK00259) . 【PMT】1.2.CC2計算完後面漆每個ZONE 爐溫各降8℃為最終爐溫 (RMK00568) . 【PMT】1.3.CC2因爐溫各降8℃為最終爐溫，請股長於TEST時 確實量測板溫 (RMK00568) . 【PMT】1.4.若發現PMT不足，請上調ZONE溫度並回饋工程師 (RMK00568) . 【PMT】1.5.品檢注意！因標準PMT有下修請注意MEK測試 (RMK00568) . 【PMT】1.6.厚板少生產，請領班量測板溫並記錄之 (RMK00568) | 訂單:2505DFD018/001 TOL 無 <生產備註> 事項 | 【PMT】1.1.因為CR厚 1.161 mm，TOP 標準PMT以215℃去計算^^/CC1/CC2/CCQC/^^ <<.E_CHIN 2025/05/05 07:37.>> | 訂單 2505DFD018/001 修改記錄如下: 20250502 08:40:08 (24025) 退火碼: >> S1, 用途碼: >> COT001, 背面標示: >> C817, 訂單背面顏色(五碼): >> 5C161, 背面漆膜厚: >> NOM, 背面漆塗漆型式幾塗幾烤: >> 2, 鉻酸鹽: >> Z, 訂單厚度: >> 1.15, 訂單重: >> 60, 重量容許率(下限): >> 10, 重量容許率(上限): >> 10, 訂單寬度: >> 1219, 鍍製方式: >> BC, 鋼捲內徑: >> 610, 鋼捲下限重: >> 7, 鋼捲上限重: >> 11, 壓花條件碼: >> -, 表面花紋: >> Z, 綠色識別碼: >> -, 印刷輥號: >> -, 產品代碼: >> PPGI, 皮膜碼: >> -, 單位別: >> M, 油品種類: >> Z, 塗油量: >> Z, 包裝代碼: >> D2 , 保護膜碼: >> -, 客戶試片取樣型式: >> -, 調質碼: >> S, 套筒碼: >> N , 規格: >> CGC440-20, 製造標準: >> CNS, 表面處理劑種類: >> Z, 表面處理劑塗佈量: >> Z, 伸長率測試: >> N, 硬度測試碼: >> N, 抗拉強度測試: >> N, 降伏強度測試: >> N, 厚度變異: >> 0, 訂單正面顏色(五碼): >> 5C161, 正面漆膜厚: >> NOM, 正面漆塗漆型式幾塗幾烤: >> 2, 修邊碼: >> Y, 重量碼: >> AW, 鋼捲捲向: >> I, 鍍層碼: >> Z25, | *:
PPGL | 2505DFD019/001 | 1. 提醒：訂單厚度＜0.261，若BK 膜厚＞20U必須與TDCC討論。確認OK可不用理會 (OFP00332)-{.不符.} | 1. 薄寬硬板(T≦0.25且W≧1150)請優先選用日本熱軋鋼捲(1.8或2.01) (OFP00252)-{.不符.} 2. 需TO PP...本單有特別的軋延規定請PP注意一下SOP的備註 (OFP00261)-{.不符.} 3. 部分大陸料含B元素超過CNS規範管制，故請原料CNS規範之訂單不要配大陸料 (OFP00684)-{.不符.} | 1. 薄寬硬板(T≦0.25且W≧1150)請優先選用日本熱軋鋼捲(1.8或2.01) (OFP00252)-{.不符.} 2. 需TO PP...本單有特別的軋延規定請PP注意一下SOP的備註 (OFP00261)-{.不符.} 3. 提醒：訂單厚度＜0.261，若BK 膜厚＞20U必須與TDCC討論。確認OK可不用理會 (OFP00332)-{.不符.} 4. 部分大陸料含B元素超過CNS規範管制，故請原料CNS規範之訂單不要配大陸料 (OFP00684)-{.不符.} 5. 用途別對應選配碼不符 (用途碼:COR007, 選配碼:ON015 不符)(OFP00030)-{.不符.} | 訂單:2505DFD019/001 CPL <生產備註> 事項如下 . 除HGI/ HGL 訂單邊緣不噴油. 其餘皆側緣噴油 (RMK00285) . CNS AZ50 鍍層相當於 SYSCO AZ050 鍍層 (RMK00294) | 訂單:2505DFD019/001 CR1 <生產備註> 事項如下 . 生產FH時CR允許中波（盡量小）不可以有小邊波以利鍍鋅板形控制 (RMK00131) . CNS AZ50 鍍層相當於 SYSCO AZ050 鍍層 (RMK00294) . A.指定CR1＆CG1生產 (RMK00368) . B.弘燁烤漆屋頂背板 BC 0.216(或0.2)x1174mm FH 第一顆鋼捲外圈階梯式軋，生產時請注意下面規定 (RMK00368) . 1.先行板必須是FH，而且寬度是≧1100mm (RMK00368) . 2.若先行板排程板厚 0.28~0.35mm, 則弘燁訂單第一顆鋼捲外圈軋板厚0.307mm, 長度 100 米 (RMK00368) . 3.若先行板排程板厚 0.25~0.279mm, 則弘燁訂單第一顆鋼捲外圈軋板厚0.23mm, 長度 50 米 (RMK00368) . 4.以上邱課長與CR1邵課長研究過，請PP與CR1密切注意一下 (RMK00368) . 冷軋末Pass目標2D圖形(中波趨近 0 I-UNIT ,WS和 DS 兩隻腳 控制在-10 I-UNIT左右) (RMK00469) | 訂單:2505DFD019/001 CR2 <生產備註> 事項如下 . 生產FH時CR允許中波（盡量小）不可以有小邊波以利鍍鋅板形控制 (RMK00131) . CNS AZ50 鍍層相當於 SYSCO AZ050 鍍層 (RMK00294) . A.指定CR1＆CG1生產 (RMK00368) . B.弘燁烤漆屋頂背板 BC 0.216(或0.2)x1174mm FH 第一顆鋼捲外圈階梯式軋，生產時請注意下面規定 (RMK00368) . 1.先行板必須是FH，而且寬度是≧1100mm (RMK00368) . 2.若先行板排程板厚 0.28~0.35mm, 則弘燁訂單第一顆鋼捲外圈軋板厚0.307mm, 長度 100 米 (RMK00368) . 3.若先行板排程板厚 0.25~0.279mm, 則弘燁訂單第一顆鋼捲外圈軋板厚0.23mm, 長度 50 米 (RMK00368) . 4.以上邱課長與CR1邵課長研究過，請PP與CR1密切注意一下 (RMK00368) . 冷軋末Pass目標2D圖形(中波趨近 0 I-UNIT ,WS和 DS 兩隻腳 控制在-10 I-UNIT左右) (RMK00469) | 訂單:2505DFD019/001 CG1 <生產備註> 事項如下 . 壁板背板以一般屋頂放行標準放行 (RMK00131) . 生產FH時CR允許中波（盡量小）不可以有小邊波以利鍍鋅板形控制 (RMK00131) . CNS AZ50 鍍層相當於 SYSCO AZ050 鍍層 (RMK00294) . A.指定CR1＆CG1生產 (RMK00368) . B.弘燁烤漆屋頂背板 BC 0.216(或0.2)x1174mm FH 第一顆鋼捲外圈階梯式軋，生產時請注意下面規定 (RMK00368) . 1.先行板必須是FH，而且寬度是≧1100mm (RMK00368) . 2.若先行板排程板厚 0.28~0.35mm, 則弘燁訂單第一顆鋼捲外圈軋板厚0.307mm, 長度 100 米 (RMK00368) . 3.若先行板排程板厚 0.25~0.279mm, 則弘燁訂單第一顆鋼捲外圈軋板厚0.23mm, 長度 50 米 (RMK00368) . 4.以上邱課長與CR1邵課長研究過，請PP與CR1密切注意一下 (RMK00368) | 訂單:2505DFD019/001 CG2 <生產備註> 事項如下 . 壁板背板以一般屋頂放行標準放行 (RMK00131) . 生產FH時CR允許中波（盡量小）不可以有小邊波以利鍍鋅板形控制 (RMK00131) . CNS AZ50 鍍層相當於 SYSCO AZ050 鍍層 (RMK00294) . A.指定CR1＆CG1生產 (RMK00368) . B.弘燁烤漆屋頂背板 BC 0.216(或0.2)x1174mm FH 第一顆鋼捲外圈階梯式軋，生產時請注意下面規定 (RMK00368) . 1.先行板必須是FH，而且寬度是≧1100mm (RMK00368) . 2.若先行板排程板厚 0.28~0.35mm, 則弘燁訂單第一顆鋼捲外圈軋板厚0.307mm, 長度 100 米 (RMK00368) . 3.若先行板排程板厚 0.25~0.279mm, 則弘燁訂單第一顆鋼捲外圈軋板厚0.23mm, 長度 50 米 (RMK00368) . 4.以上邱課長與CR1邵課長研究過，請PP與CR1密切注意一下 (RMK00368) | 訂單:2505DFD019/001 CC1 <生產備註> 事項如下 . 若冷軋厚度≦0.3MM,且未加鋼套筒,請出口主操加貼"請勿堆疊"標籤 (RMK00070) . 1.本單若塗裝背面漆一律改為REVERSE COATING 例外訂單如下敘述 (RMK00163) . 2.例外訂單為R字頭超低光澤與PVDF (＞25μ)，背面漆可改 NATURE COATING，但搭配底漆避免遮蓋性不佳 (RMK00163) . ★品檢注意！JIS&CNS 訂單必須每滿50噸一定要再做一次TEST (RMK00259) . 請參考歷史塗裝條件對應色差值，調整1W0862單一MASS(不含底漆)以不低於標準 85%為底線，以達到△ L 管制±0.5 以內的目標 (RMK00399) . 【抽氣量】白色系在CC1生產時,FINISH抽氣量請設定250,如生產中發生色差b值異常升高,請股長再加大抽氣量因應 (RMK00560) | 訂單:2505DFD019/001 CC2 <生產備註> 事項如下 . 若冷軋厚度≦0.3MM,且未加鋼套筒,請出口主操加貼"請勿堆疊"標籤 (RMK00070) . 1.本單若塗裝背面漆一律改為REVERSE COATING 例外訂單如下敘述 (RMK00163) . 2.例外訂單為R字頭超低光澤與PVDF (＞25μ)，背面漆可改 NATURE COATING，但搭配底漆避免遮蓋性不佳 (RMK00163) . ★品檢注意！JIS&CNS 訂單必須每滿50噸一定要再做一次TEST (RMK00259) . 請參考歷史塗裝條件對應色差值，調整1W0862單一MASS(不含底漆)以不低於標準 85%為底線，以達到△ L 管制±0.5 以內的目標 (RMK00399) . 【抽氣量】白色系在CC1生產時,FINISH抽氣量請設定250,如生產中發生色差b值異常升高,請股長再加大抽氣量因應 (RMK00560) | 訂單:2505DFD019/001 RCL 無 <生產備註> 事項 | 訂單:2505DFD019/001 CCPK 無 <生產備註> 事項 | 訂單:2505DFD019/001 CGQC <品檢備註> 事項如下 . CNS AZ50 鍍層相當於 SYSCO AZ050 鍍層 (RMK00294) | 訂單:2505DFD019/001 CCQC <品檢備註> 事項如下 . 1.本單若塗裝背面漆一律改為REVERSE COATING 例外訂單如下敘述 (RMK00163) . 2.例外訂單為R字頭超低光澤與PVDF (＞25μ)，背面漆可改 NATURE COATING，但搭配底漆避免遮蓋性不佳 (RMK00163) . ★品檢注意！JIS&CNS 訂單必須每滿50噸一定要再做一次TEST (RMK00259) . 請參考歷史塗裝條件對應色差值，調整1W0862單一MASS(不含底漆)以不低於標準 85%為底線，以達到△ L 管制±0.5 以內的目標 (RMK00399) | 訂單:2505DFD019/001 TOL 無 <生產備註> 事項 |  | 訂單 2505DFD019/001 修改記錄如下: 20250502 09:36:53 (21003) 退火碼: >> H2, 用途碼: >> COR007, 背面標示: >> C817, 訂單背面顏色(五碼): >> BW736, 背面漆膜厚: >> NOM, 背面漆塗漆型式幾塗幾烤: >> 1, 鉻酸鹽: >> Z, 訂單厚度: >> 0.2, 訂單重: >> 20, 重量容許率(下限): >> 10, 重量容許率(上限): >> 10, 訂單寬度: >> 1230, 鍍製方式: >> BC, 鋼捲內徑: >> 508, 鋼捲下限重: >> 3, 鋼捲上限重: >> 5, 壓花條件碼: >> -, 表面花紋: >> R, 綠色識別碼: >> -, 印刷輥號: >> -, 產品代碼: >> PPGL, 皮膜碼: >> -, 單位別: >> M, 油品種類: >> Z, 塗油量: >> Z, 包裝代碼: >> D2 , 保護膜碼: >> -, 客戶試片取樣型式: >> -, 調質碼: >> S, 套筒碼: >> P , 規格: >> CGLC570-10, 製造標準: >> CNS, 表面處理劑種類: >> Z, 表面處理劑塗佈量: >> Z, 伸長率測試: >> N, 硬度測試碼: >> N, 抗拉強度測試: >> N, 降伏強度測試: >> N, 厚度變異: >> 0, 訂單正面顏色(五碼): >> 1W086, 正面漆膜厚: >> NOM, 正面漆塗漆型式幾塗幾烤: >> 2, 修邊碼: >> Y, 重量碼: >> AW, 鋼捲捲向: >> I, 鍍層碼: >> AZ50, | *:
PPGL | 2505DFD024/001 |  | 1. 部分大陸料含B元素超過CNS規範管制，故請原料CNS規範之訂單不要配大陸料 (OFP00684)-{.不符.} | 1. 訂單若有厚度變異，冷軋厚度公差比照烤漆計算公式 , 但最小為 1/2 公差做設定 (OFP00254)-{.不符.} 2. "偏薄要求訂單" 鍍後厚度減 鍍後厚度下限需大於 0.02 MM,以免發生厚度不足狀況 (OFP00369)-{.不符.} 3. 部分大陸料含B元素超過CNS規範管制，故請原料CNS規範之訂單不要配大陸料 (OFP00684)-{.不符.} | 訂單:2505DFD024/001 CPL <生產備註> 事項如下 . 除HGI/ HGL 訂單邊緣不噴油. 其餘皆側緣噴油 (RMK00285) | 訂單:2505DFD024/001 CR1 無 <生產備註> 事項 | 訂單:2505DFD024/001 CR2 無 <生產備註> 事項 | 訂單:2505DFD024/001 CG1 無 <生產備註> 事項 | 訂單:2505DFD024/001 CG2 無 <生產備註> 事項 | 訂單:2505DFD024/001 CC1 <生產備註> 事項如下 . 1.本單若塗裝背面漆一律改為REVERSE COATING 例外訂單如下敘述 (RMK00163) . 2.例外訂單為R字頭超低光澤與PVDF (＞25μ)，背面漆可改 NATURE COATING，但搭配底漆避免遮蓋性不佳 (RMK00163) . ★品檢注意！JIS&CNS 訂單必須每滿50噸一定要再做一次TEST (RMK00259) . 【品檢】 第一PASS(只塗底漆)仍需作外觀板面檢驗, 若發現缺陷以８８Ｂ處置作暫留 (RMK00345) . 【品檢】測試時依Base色差值管制, 超出管制值時,若TSD2 或 TDCC判定要生產, 請在測試及外觀報表簽名 (RMK00345) . 【品檢】 測試時最後成品要不要生產由 TSD2決定 (RMK00345) . 【品檢】正式生產後, 請保留第二分切試片，簽名當作此生產批對色板, 並請留意同批目視無明顯色差。 (RMK00345) . 【品檢】每一分切留30cm*全寬試片1片裁成A4一片 TO 業務 (RMK00345) . 2015年發生過訴賠。請出口使用鋼套桶前請檢查焊接處，以免捲取後產生折痕 (RMK00381) . 2.第2Pass (RMK00436) . 2.1.線速: 60mpm 印刷輥號: F24-C1300 (RMK00436) . 2.3.第2Pass生產，前處理不必塗裝。 (RMK00436) . 2.4.出口鋼捲請貼“禁止疊放”紅色標籤。收捲張力設定同rough matt。 (RMK00436) . 2.5.Base 2輥R塗裝，濾心50μ，稀釋Thinner為No.2B，粘度50±10”，PMT設定為232℃。 (RMK00436) . 2.6.Printer Head 2 印刷松木紋圖案 (NBT77S)。 (RMK00436) . 2.7.Printer Head 4 塗裝1E6172，PMT設定為232℃。 (RMK00436) . 2.8.1E6172 Clear有含骨材，塗裝黏度：先以原液塗裝視塗裝板面狀況作調整。 (RMK00436) . 2.9.Clear稀釋Thinner為No.2B，濾心125μ。 (RMK00436) . 1.第1Pass (RMK00595) . 1.1.線速85mpm，只塗裝正面5μ，背面僅前處理不塗漆。 (RMK00595) . 1.2.正面底漆以R塗裝方式，不允許繩紋或塗佈不均..等塗裝缺陷。 (RMK00595) . 1.3.塗佈量請控制95~105%。 (RMK00595) . 1.4.第1Pass生產不用噴背標。 (RMK00595) | 訂單:2505DFD024/001 CC2 <生產備註> 事項如下 . 1.本單若塗裝背面漆一律改為REVERSE COATING 例外訂單如下敘述 (RMK00163) . 2.例外訂單為R字頭超低光澤與PVDF (＞25μ)，背面漆可改 NATURE COATING，但搭配底漆避免遮蓋性不佳 (RMK00163) . ★品檢注意！JIS&CNS 訂單必須每滿50噸一定要再做一次TEST (RMK00259) . 【品檢】 第一PASS(只塗底漆)仍需作外觀板面檢驗, 若發現缺陷以８８Ｂ處置作暫留 (RMK00345) . 【品檢】測試時依Base色差值管制, 超出管制值時,若TSD2 或 TDCC判定要生產, 請在測試及外觀報表簽名 (RMK00345) . 【品檢】 測試時最後成品要不要生產由 TSD2決定 (RMK00345) . 【品檢】正式生產後, 請保留第二分切試片，簽名當作此生產批對色板, 並請留意同批目視無明顯色差。 (RMK00345) . 【品檢】每一分切留30cm*全寬試片1片裁成A4一片 TO 業務 (RMK00345) . 2015年發生過訴賠。請出口使用鋼套桶前請檢查焊接處，以免捲取後產生折痕 (RMK00381) . 2.第2Pass (RMK00436) . 2.1.線速: 60mpm 印刷輥號: F24-C1300 (RMK00436) . 2.3.第2Pass生產，前處理不必塗裝。 (RMK00436) . 2.4.出口鋼捲請貼“禁止疊放”紅色標籤。收捲張力設定同rough matt。 (RMK00436) . 2.5.Base 2輥R塗裝，濾心50μ，稀釋Thinner為No.2B，粘度50±10”，PMT設定為232℃。 (RMK00436) . 2.6.Printer Head 2 印刷松木紋圖案 (NBT77S)。 (RMK00436) . 2.7.Printer Head 4 塗裝1E6172，PMT設定為232℃。 (RMK00436) . 2.8.1E6172 Clear有含骨材，塗裝黏度：先以原液塗裝視塗裝板面狀況作調整。 (RMK00436) . 2.9.Clear稀釋Thinner為No.2B，濾心125μ。 (RMK00436) . 1.第1Pass (RMK00595) . 1.1.線速85mpm，只塗裝正面5μ，背面僅前處理不塗漆。 (RMK00595) . 1.2.正面底漆以R塗裝方式，不允許繩紋或塗佈不均..等塗裝缺陷。 (RMK00595) . 1.3.塗佈量請控制95~105%。 (RMK00595) . 1.4.第1Pass生產不用噴背標。 (RMK00595) | 訂單:2505DFD024/001 RCL 無 <生產備註> 事項 | 訂單:2505DFD024/001 CCPK 無 <生產備註> 事項 | 訂單:2505DFD024/001 CGQC 無 <品檢備註> 事項 | 訂單:2505DFD024/001 CCQC <品檢備註> 事項如下 . 1.本單若塗裝背面漆一律改為REVERSE COATING 例外訂單如下敘述 (RMK00163) . 2.例外訂單為R字頭超低光澤與PVDF (＞25μ)，背面漆可改 NATURE COATING，但搭配底漆避免遮蓋性不佳 (RMK00163) . ★品檢注意！JIS&CNS 訂單必須每滿50噸一定要再做一次TEST (RMK00259) . 【品檢】 第一PASS(只塗底漆)仍需作外觀板面檢驗, 若發現缺陷以８８Ｂ處置作暫留 (RMK00345) . 【品檢】測試時依Base色差值管制, 超出管制值時,若TSD2 或 TDCC判定要生產, 請在測試及外觀報表簽名 (RMK00345) . 【品檢】 測試時最後成品要不要生產由 TSD2決定 (RMK00345) . 【品檢】正式生產後, 請保留第二分切試片，簽名當作此生產批對色板, 並請留意同批目視無明顯色差。 (RMK00345) . 【品檢】每一分切留30cm*全寬試片1片裁成A4一片 TO 業務 (RMK00345) . 2.第2Pass (RMK00436) . 2.1.線速: 60mpm 印刷輥號: F24-C1300 (RMK00436) . 2.3.第2Pass生產，前處理不必塗裝。 (RMK00436) . 2.4.出口鋼捲請貼“禁止疊放”紅色標籤。收捲張力設定同rough matt。 (RMK00436) . 2.5.Base 2輥R塗裝，濾心50μ，稀釋Thinner為No.2B，粘度50±10”，PMT設定為232℃。 (RMK00436) . 2.6.Printer Head 2 印刷松木紋圖案 (NBT77S)。 (RMK00436) . 2.7.Printer Head 4 塗裝1E6172，PMT設定為232℃。 (RMK00436) . 2.8.1E6172 Clear有含骨材，塗裝黏度：先以原液塗裝視塗裝板面狀況作調整。 (RMK00436) . 2.9.Clear稀釋Thinner為No.2B，濾心125μ。 (RMK00436) . 1.第1Pass (RMK00595) . 1.1.線速85mpm，只塗裝正面5μ，背面僅前處理不塗漆。 (RMK00595) . 1.2.正面底漆以R塗裝方式，不允許繩紋或塗佈不均..等塗裝缺陷。 (RMK00595) . 1.3.塗佈量請控制95~105%。 (RMK00595) . 1.4.第1Pass生產不用噴背標。 (RMK00595) | 訂單:2505DFD024/001 TOL 無 <生產備註> 事項 |  | 訂單 2505DFD024/001 修改記錄如下: 20250505 13:08:39 (21003) 退火碼: >> S1, 用途碼: >> COA020, 背面標示: >> C811, 訂單背面顏色(五碼): >> BW73X, 背面漆膜厚: >> 15, 背面漆塗漆型式幾塗幾烤: >> 2, 鉻酸鹽: >> Z, 訂單厚度: >> 0.35, 訂單重: >> 100, 重量容許率(下限): >> 10, 重量容許率(上限): >> 10, 訂單寬度: >> 914, 鍍製方式: >> BC, 鋼捲內徑: >> 508, 鋼捲下限重: >> 3, 鋼捲上限重: >> 5, 壓花條件碼: >> -, 表面花紋: >> R, 綠色識別碼: >> -, 印刷輥號: >> F24-C1300, 產品代碼: >> PPGL, 皮膜碼: >> -, 單位別: >> M, 油品種類: >> Z, 塗油量: >> Z, 包裝代碼: >> D2 , 保護膜碼: >> -, 客戶試片取樣數量: >> 0, 客戶試片取樣型式: >> -, 調質碼: >> S, 套筒碼: >> S , 規格: >> CGLCC-20, 製造標準: >> CNS, 表面處理劑種類: >> Z, 表面處理劑塗佈量: >> Z, 伸長率測試: >> N, 硬度測試碼: >> N, 抗拉強度測試: >> N, 降伏強度測試: >> N, 厚度變異: >> -1.6, 訂單正面顏色(五碼): >> NBW3Y, 正面漆膜厚: >> NOM, 正面漆塗漆型式幾塗幾烤: >> 2, 修邊碼: >> Y, 重量碼: >> AW, 鋼捲捲向: >> I, 鍍層碼: >> AZ150, | H:厚度偏薄
PPGL | 2505DFD026/001 | 1. 請確認超薄屋頂背板、屋頂背板 正面噴印代碼為CT01 (OFP00230)-{.不符.} | 1. 製造標準為MS、ASTM或銷新加坡之訂單，若無技術指定優先用料，請優先使用國內料，勿使用ANFEN (OFP00406)-{.不符.} | 1. 請確認超薄屋頂背板、屋頂背板 正面噴印代碼為CT01 (OFP00230)-{.不符.} 2. 訂單若有厚度變異，冷軋厚度公差比照烤漆計算公式 , 但最小為 1/2 公差做設定 (OFP00254)-{.不符.} 3. 製造標準為MS、ASTM或銷新加坡之訂單，若無技術指定優先用料，請優先使用國內料，勿使用ANFEN (OFP00406)-{.不符.} 4. 用途別對應選配碼不符 (用途碼:COR004, 選配碼:- 不符)(OFP00030)-{.不符.} | 訂單:2505DFD026/001 CPL <生產備註> 事項如下 . 除HGI/ HGL 訂單邊緣不噴油. 其餘皆側緣噴油 (RMK00285) | 訂單:2505DFD026/001 CR1 無 <生產備註> 事項 | 訂單:2505DFD026/001 CR2 無 <生產備註> 事項 | 訂單:2505DFD026/001 CG1 <生產備註> 事項如下 . 鍍層 AZ150 (含) 以上 , 鋅花等級 C~E 目標D，避免鋅花晶界明顯後續造成烤漆點狀未塗漆。 (RMK00565) | 訂單:2505DFD026/001 CG2 <生產備註> 事項如下 . 鍍層 AZ150 (含) 以上 , 鋅花等級 C~E 目標D，避免鋅花晶界明顯後續造成烤漆點狀未塗漆。 (RMK00565) | 訂單:2505DFD026/001 CC1 <生產備註> 事項如下 . 1.本單若塗裝背面漆一律改為REVERSE COATING 例外訂單如下敘述 (RMK00163) . 2.例外訂單為R字頭超低光澤與PVDF (＞25μ)，背面漆可改 NATURE COATING，但搭配底漆避免遮蓋性不佳 (RMK00163) . ** 正面噴字需管制在距板邊30mm內, 頭板、降速看板及尾板需量測噴字距板邊距離, NG時請暫留。 (RMK00358) . 【品檢】屋頂背板鋼捲缺陷之處理原則如下: (RMK00358) . 【品檢】1.鋼捲中間部份嚴重明顯缺陷(如塗佈不均,浮色,烘烤過度等目視明顯缺陷)一律不允許折讓處理,請先暫留鋼捲,並詳實記錄缺陷. (RMK00358) . 【品檢】2.外圈缺陷一律切除. (RMK00358) . 【品檢】3.內圈缺陷低於10米折讓處理,超過10米送RCL缺陷切除 (RMK00358) . 請參考歷史塗裝條件對應色差值，調整1W0862單一MASS(不含底漆)以不低於標準 85%為底線，以達到△ L 管制±0.5 以內的目標 (RMK00399) . 【抽氣量】白色系在CC1生產時,FINISH抽氣量請設定250,如生產中發生色差b值異常升高,請股長再加大抽氣量因應 (RMK00560) | 訂單:2505DFD026/001 CC2 <生產備註> 事項如下 . 1.本單若塗裝背面漆一律改為REVERSE COATING 例外訂單如下敘述 (RMK00163) . 2.例外訂單為R字頭超低光澤與PVDF (＞25μ)，背面漆可改 NATURE COATING，但搭配底漆避免遮蓋性不佳 (RMK00163) . ** 正面噴字需管制在距板邊30mm內, 頭板、降速看板及尾板需量測噴字距板邊距離, NG時請暫留。 (RMK00358) . 【品檢】屋頂背板鋼捲缺陷之處理原則如下: (RMK00358) . 【品檢】1.鋼捲中間部份嚴重明顯缺陷(如塗佈不均,浮色,烘烤過度等目視明顯缺陷)一律不允許折讓處理,請先暫留鋼捲,並詳實記錄缺陷. (RMK00358) . 【品檢】2.外圈缺陷一律切除. (RMK00358) . 【品檢】3.內圈缺陷低於10米折讓處理,超過10米送RCL缺陷切除 (RMK00358) . 請參考歷史塗裝條件對應色差值，調整1W0862單一MASS(不含底漆)以不低於標準 85%為底線，以達到△ L 管制±0.5 以內的目標 (RMK00399) . 【抽氣量】白色系在CC1生產時,FINISH抽氣量請設定250,如生產中發生色差b值異常升高,請股長再加大抽氣量因應 (RMK00560) | 訂單:2505DFD026/001 RCL 無 <生產備註> 事項 | 訂單:2505DFD026/001 CCPK 無 <生產備註> 事項 | 訂單:2505DFD026/001 CGQC <品檢備註> 事項如下 . 鍍層 AZ150 (含) 以上 , 鋅花等級 C~E 目標D，避免鋅花晶界明顯後續造成烤漆點狀未塗漆。 (RMK00565) | 訂單:2505DFD026/001 CCQC <品檢備註> 事項如下 . 1.本單若塗裝背面漆一律改為REVERSE COATING 例外訂單如下敘述 (RMK00163) . 2.例外訂單為R字頭超低光澤與PVDF (＞25μ)，背面漆可改 NATURE COATING，但搭配底漆避免遮蓋性不佳 (RMK00163) . ** 正面噴字需管制在距板邊30mm內, 頭板、降速看板及尾板需量測噴字距板邊距離, NG時請暫留。 (RMK00358) . 【品檢】屋頂背板鋼捲缺陷之處理原則如下: (RMK00358) . 【品檢】1.鋼捲中間部份嚴重明顯缺陷(如塗佈不均,浮色,烘烤過度等目視明顯缺陷)一律不允許折讓處理,請先暫留鋼捲,並詳實記錄缺陷. (RMK00358) . 【品檢】2.外圈缺陷一律切除. (RMK00358) . 【品檢】3.內圈缺陷低於10米折讓處理,超過10米送RCL缺陷切除 (RMK00358) . 請參考歷史塗裝條件對應色差值，調整1W0862單一MASS(不含底漆)以不低於標準 85%為底線，以達到△ L 管制±0.5 以內的目標 (RMK00399) | 訂單:2505DFD026/001 TOL 無 <生產備註> 事項 |  | 訂單 2505DFD026/001 修改記錄如下: 20250505 14:05:43 (21003) 退火碼: >> H2, 用途碼: >> COR004, 背面標示: >> C104, 訂單背面顏色(五碼): >> BW736, 背面漆膜厚: >> NOM, 背面漆塗漆型式幾塗幾烤: >> 1, 鉻酸鹽: >> Z, 訂單厚度: >> 0.376, 訂單重: >> 20, 重量容許率(下限): >> 10, 重量容許率(上限): >> 10, 訂單寬度: >> 914, 鍍製方式: >> AC, 鋼捲內徑: >> 508, 鋼捲下限重: >> 3, 鋼捲上限重: >> 5, 壓花條件碼: >> -, 表面花紋: >> R, 綠色識別碼: >> -, 印刷輥號: >> -, 產品代碼: >> PPGL, 皮膜碼: >> -, 單位別: >> M, 油品種類: >> Z, 塗油量: >> Z, 包裝代碼: >> D2 , 保護膜碼: >> -, 客戶試片取樣型式: >> -, 調質碼: >> S, 套筒碼: >> N , 規格: >> A792MSSGR550, 製造標準: >> ASTM, 表面處理劑種類: >> Z, 表面處理劑塗佈量: >> Z, 伸長率測試: >> N, 硬度測試碼: >> N, 抗拉強度測試: >> N, 降伏強度測試: >> N, 厚度變異: >> 4.8, 訂單正面顏色(五碼): >> 1W086, 正面漆膜厚: >> NOM, 正面漆塗漆型式幾塗幾烤: >> 2, 修邊碼: >> Y, 重量碼: >> AW, 鋼捲捲向: >> I, 鍍層碼: >> AZM150, | G:厚度偏厚
PPGI | 2505DFD028/001 |  |  | 1. CQ CR厚度超過0.7MM後要注意CR1與CR2修邊寬度要確認 (OFP00157)-{.不符.} 2. 【提醒 審單人員】CR≧0.6 要於烤漆備註調降 PMT等相關。★KP抗塵PVDF不受此限 (OFP00509)-{.不符.} | 訂單:2505DFD028/001 CPL <生產備註> 事項如下 . 本單為烤漆背面大於等於25μ塗裝，軋延後不允許毛邊，請CPL注意修邊狀況 (RMK00124) . 【邊緣品質】此為烤漆背面25μ訂單，請加強檢視鋼捲：邊緣殘剪、側緣鋅渣或毛邊，因為會導致烤漆背面漆轉印正面 (RMK00126) . 除HGI/ HGL 訂單邊緣不噴油. 其餘皆側緣噴油 (RMK00285) | 訂單:2505DFD028/001 CR1 <生產備註> 事項如下 . 【邊緣品質】此為烤漆背面25μ訂單，請加強檢視鋼捲：邊緣殘剪、側緣鋅渣或毛邊，因為會導致烤漆背面漆轉印正面 (RMK00126) . 每組工輥生產之第一顆鋼捲, 檢查振動輥痕或砂輪痕 (RMK00307) | 訂單:2505DFD028/001 CR2 <生產備註> 事項如下 . 【邊緣品質】此為烤漆背面25μ訂單，請加強檢視鋼捲：邊緣殘剪、側緣鋅渣或毛邊，因為會導致烤漆背面漆轉印正面 (RMK00126) . 每組工輥生產之第一顆鋼捲, 檢查振動輥痕或砂輪痕 (RMK00307) | 訂單:2505DFD028/001 CG1 <生產備註> 事項如下 . 1.板形/板面與品質要求：同 CIC002/窗滑軌 用途要求。 (RMK-E_CHIN) . 【邊緣品質】此為烤漆背面25μ訂單，請加強檢視鋼捲：邊緣殘剪、側緣鋅渣或毛邊，因為會導致烤漆背面漆轉印正面 (RMK00126) . 本單於烤漆正背面都塗裝正面漆，因此鍍鋅請管制背面表面品質比照正面 (RMK00363) | 訂單:2505DFD028/001 CG2 <生產備註> 事項如下 . 1.板形/板面與品質要求：同 CIC002/窗滑軌 用途要求。 (RMK-E_CHIN) . 【邊緣品質】此為烤漆背面25μ訂單，請加強檢視鋼捲：邊緣殘剪、側緣鋅渣或毛邊，因為會導致烤漆背面漆轉印正面 (RMK00126) . 本單於烤漆正背面都塗裝正面漆，因此鍍鋅請管制背面表面品質比照正面 (RMK00363) | 訂單:2505DFD028/001 CC1 <生產備註> 事項如下 . 【專案負責人】RD 朱嘉偉 課長 (RMK-E_CHIN) . 【PMT】1.1.因為CR厚 0.770 mm，TOP 標準PMT以231℃去計算 (RMK-E_CHIN) . 7. CC2若生產過程有T/L打開的情形, 務必通知品檢做紀錄，必須經過切除或重整才能放行 (RMK-E_CHIN) . 6. 出口品檢項目：加做「應變痕測試」: 衝艾克森6mm觀察平板處有無應變痕(判定參考缺陷樣本)，以及維持測試 fluting test，頻率: 1次/母鋼 (RMK-E_CHIN) . 5. 此排程需要 Fluting Test ,張力整平機伸長率須設定≧0.04%。 (RMK-E_CHIN) . 4. 出口測試項目:同窗滑軌 (RMK-E_CHIN) . 3.正/背面—面漆LYF852為避免繩紋採R塗裝，使用CP#75μ濾心，Thinner 為No 2，PMT為235±10℃。 (RMK-E_CHIN) . 2.2.使用CP#75μ濾心+ #250不銹鋼濾網，PMT為230±10℃，生產時添加A劑 0.2% (R&D當天提供)，請於生產前30分鐘前添加及均勻攪拌 (RMK-E_CHIN) . 2.1.正/背面--底漆(1PEF22) 為避免繩紋採R塗裝，Thinner為NO.2B，黏度設定35~42秒 (RMK-E_CHIN) . 1. 指定CC2生產，線速度30mpm。GI底材請使用表調&無毒前處理,使用無毒專用設備(回流管、PUMP...) (RMK-E_CHIN) . 2. SKP伸長率≧2.0%，T/L伸長率≧0.20%。 (RMK-E_CHIN) . 【邊緣品質】此為烤漆背面25μ訂單，請加強檢視鋼捲：邊緣殘剪、側緣鋅渣或毛邊，因為會導致烤漆背面漆轉印正面 (RMK00126) . 1.本單若塗裝背面漆一律改為REVERSE COATING 例外訂單如下敘述 (RMK00163) . 2.例外訂單為R字頭超低光澤與PVDF (＞25μ)，背面漆可改 NATURE COATING，但搭配底漆避免遮蓋性不佳 (RMK00163) . 【PMT】1.2.CC2計算完後面漆每個ZONE 爐溫各降8℃為最終爐溫 (RMK00568) . 【PMT】1.3.CC2因爐溫各降8℃為最終爐溫，請股長於TEST時 確實量測板溫 (RMK00568) . 【PMT】1.4.若發現PMT不足，請上調ZONE溫度並回饋工程師 (RMK00568) . 【PMT】1.5.品檢注意！因標準PMT有下修請注意MEK測試 (RMK00568) . 【PMT】1.6.厚板少生產，請領班量測板溫並記錄之 (RMK00568) | 訂單:2505DFD028/001 CC2 <生產備註> 事項如下 . 【專案負責人】RD 朱嘉偉 課長 (RMK-E_CHIN) . 【PMT】1.1.因為CR厚 0.770 mm，TOP 標準PMT以231℃去計算 (RMK-E_CHIN) . 7. CC2若生產過程有T/L打開的情形, 務必通知品檢做紀錄，必須經過切除或重整才能放行 (RMK-E_CHIN) . 6. 出口品檢項目：加做「應變痕測試」: 衝艾克森6mm觀察平板處有無應變痕(判定參考缺陷樣本)，以及維持測試 fluting test，頻率: 1次/母鋼 (RMK-E_CHIN) . 5. 此排程需要 Fluting Test ,張力整平機伸長率須設定≧0.04%。 (RMK-E_CHIN) . 4. 出口測試項目:同窗滑軌 (RMK-E_CHIN) . 3.正/背面—面漆LYF852為避免繩紋採R塗裝，使用CP#75μ濾心，Thinner 為No 2，PMT為235±10℃。 (RMK-E_CHIN) . 2.2.使用CP#75μ濾心+ #250不銹鋼濾網，PMT為230±10℃，生產時添加A劑 0.2% (R&D當天提供)，請於生產前30分鐘前添加及均勻攪拌 (RMK-E_CHIN) . 2.1.正/背面--底漆(1PEF22) 為避免繩紋採R塗裝，Thinner為NO.2B，黏度設定35~42秒 (RMK-E_CHIN) . 1. 指定CC2生產，線速度30mpm。GI底材請使用表調&無毒前處理,使用無毒專用設備(回流管、PUMP...) (RMK-E_CHIN) . 2. SKP伸長率≧2.0%，T/L伸長率≧0.20%。 (RMK-E_CHIN) . 【邊緣品質】此為烤漆背面25μ訂單，請加強檢視鋼捲：邊緣殘剪、側緣鋅渣或毛邊，因為會導致烤漆背面漆轉印正面 (RMK00126) . 1.本單若塗裝背面漆一律改為REVERSE COATING 例外訂單如下敘述 (RMK00163) . 2.例外訂單為R字頭超低光澤與PVDF (＞25μ)，背面漆可改 NATURE COATING，但搭配底漆避免遮蓋性不佳 (RMK00163) . 20120627晨會決議 CC2生產 PPGI 時請使用表調 (RMK00191) . 【PMT】1.2.CC2計算完後面漆每個ZONE 爐溫各降8℃為最終爐溫 (RMK00568) . 【PMT】1.3.CC2因爐溫各降8℃為最終爐溫，請股長於TEST時 確實量測板溫 (RMK00568) . 【PMT】1.4.若發現PMT不足，請上調ZONE溫度並回饋工程師 (RMK00568) . 【PMT】1.5.品檢注意！因標準PMT有下修請注意MEK測試 (RMK00568) . 【PMT】1.6.厚板少生產，請領班量測板溫並記錄之 (RMK00568) | 訂單:2505DFD028/001 RCL 無 <生產備註> 事項 | 訂單:2505DFD028/001 CCPK 無 <生產備註> 事項 | 訂單:2505DFD028/001 CGQC <品檢備註> 事項如下 . 1.板形/板面與品質要求：同 CIC002/窗滑軌 用途要求。 (RMK-E_CHIN) . 【邊緣品質】此為烤漆背面25μ訂單，請加強檢視鋼捲：邊緣殘剪、側緣鋅渣或毛邊，因為會導致烤漆背面漆轉印正面 (RMK00126) . 本單於烤漆正背面都塗裝正面漆，因此鍍鋅請管制背面表面品質比照正面 (RMK00363) | 訂單:2505DFD028/001 CCQC <品檢備註> 事項如下 . 【專案負責人】RD 朱嘉偉 課長 (RMK-E_CHIN) . 【PMT】1.1.因為CR厚 0.770 mm，TOP 標準PMT以231℃去計算 (RMK-E_CHIN) . 7. CC2若生產過程有T/L打開的情形, 務必通知品檢做紀錄，必須經過切除或重整才能放行 (RMK-E_CHIN) . 6. 出口品檢項目：加做「應變痕測試」: 衝艾克森6mm觀察平板處有無應變痕(判定參考缺陷樣本)，以及維持測試 fluting test，頻率: 1次/母鋼 (RMK-E_CHIN) . 5. 此排程需要 Fluting Test ,張力整平機伸長率須設定≧0.04%。 (RMK-E_CHIN) . 4. 出口測試項目:同窗滑軌 (RMK-E_CHIN) . 3.正/背面—面漆LYF852為避免繩紋採R塗裝，使用CP#75μ濾心，Thinner 為No 2，PMT為235±10℃。 (RMK-E_CHIN) . 2.2.使用CP#75μ濾心+ #250不銹鋼濾網，PMT為230±10℃，生產時添加A劑 0.2% (R&D當天提供)，請於生產前30分鐘前添加及均勻攪拌 (RMK-E_CHIN) . 2.1.正/背面--底漆(1PEF22) 為避免繩紋採R塗裝，Thinner為NO.2B，黏度設定35~42秒 (RMK-E_CHIN) . 1. 指定CC2生產，線速度30mpm。GI底材請使用表調&無毒前處理,使用無毒專用設備(回流管、PUMP...) (RMK-E_CHIN) . 2. SKP伸長率≧2.0%，T/L伸長率≧0.20%。 (RMK-E_CHIN) . 【邊緣品質】此為烤漆背面25μ訂單，請加強檢視鋼捲：邊緣殘剪、側緣鋅渣或毛邊，因為會導致烤漆背面漆轉印正面 (RMK00126) . 1.本單若塗裝背面漆一律改為REVERSE COATING 例外訂單如下敘述 (RMK00163) . 2.例外訂單為R字頭超低光澤與PVDF (＞25μ)，背面漆可改 NATURE COATING，但搭配底漆避免遮蓋性不佳 (RMK00163) . 【PMT】1.2.CC2計算完後面漆每個ZONE 爐溫各降8℃為最終爐溫 (RMK00568) . 【PMT】1.3.CC2因爐溫各降8℃為最終爐溫，請股長於TEST時 確實量測板溫 (RMK00568) . 【PMT】1.4.若發現PMT不足，請上調ZONE溫度並回饋工程師 (RMK00568) . 【PMT】1.5.品檢注意！因標準PMT有下修請注意MEK測試 (RMK00568) . 【PMT】1.6.厚板少生產，請領班量測板溫並記錄之 (RMK00568) | 訂單:2505DFD028/001 TOL 無 <生產備註> 事項 | 1.板形/板面與品質要求：同 CIC002/窗滑軌 用途要求。^^/CG1/CG2/CGQC/ <<.E_CHIN 2025/05/09 08:36.>> 2. SKP伸長率≧2.0%，T/L伸長率≧0.20%。^^/CC1/CC2/CCQC/ <<.E_CHIN 2025/05/09 08:36.>> 1. 指定CC2生產，線速度30mpm。GI底材請使用表調&無毒前處理,使用無毒專用設備(回流管、PUMP...)^^/CC1/CC2/CCQC/ <<.E_CHIN 2025/05/09 08:36.>> 2.1.正/背面--底漆(1PEF22) 為避免繩紋採R塗裝，Thinner為NO.2B，黏度設定35~42秒^^/CC1/CC2/CCQC/ <<.E_CHIN 2025/05/09 08:37.>> 2.2.使用CP#75μ濾心+ #250不銹鋼濾網，PMT為230±10℃，生產時添加A劑 0.2% (R&D當天提供)，請於生產前30分鐘前添加及均勻攪拌^^/CC1/CC2/CCQC/ <<.E_CHIN 2025/05/09 08:37.>> 3.正/背面—面漆LYF852為避免繩紋採R塗裝，使用CP#75μ濾心，Thinner 為No 2，PMT為235±10℃。^^/CC1/CC2/CCQC/ <<.E_CHIN 2025/05/09 08:37.>> 4. 出口測試項目:同窗滑軌^^/CC1/CC2/CCQC/ <<.E_CHIN 2025/05/09 08:37.>> 5. 此排程需要 Fluting Test ,張力整平機伸長率須設定≧0.04%。^^/CC1/CC2/CCQC/ <<.E_CHIN 2025/05/09 08:38.>> 6. 出口品檢項目：加做「應變痕測試」: 衝艾克森6mm觀察平板處有無應變痕(判定參考缺陷樣本)，以及維持測試 fluting test，頻率: 1次/母鋼^^/CC1/CC2/CCQC/ <<.E_CHIN 2025/05/09 08:38.>> 7. CC2若生產過程有T/L打開的情形, 務必通知品檢做紀錄，必須經過切除或重整才能放行^^/CC1/CC2/CCQC/ <<.E_CHIN 2025/05/09 08:38.>> 【PMT】1.1.因為CR厚 0.770 mm，TOP 標準PMT以231℃去計算^^/CC1/CC2/CCQC/^^ <<.E_CHIN 2025/05/09 08:42.>> 【專案負責人】RD 朱嘉偉 課長^^/CC1/CC2/CCQC/ <<.E_CHIN 2025/05/09 08:42.>> | 訂單 2505DFD028/001 修改記錄如下: 20250506 13:21:10 (24020) 退火碼: >> S1, 用途碼: >> CIC002, 背面標示: >> S000, 訂單背面顏色(五碼): >> LYF85, 背面漆膜厚: >> 25, 背面漆塗漆型式幾塗幾烤: >> 2, 鉻酸鹽: >> Z, 訂單厚度: >> 0.78, 訂單重: >> 5, 重量容許率(下限): >> 10, 重量容許率(上限): >> 10, 訂單寬度: >> 910, 鍍製方式: >> AC, 鋼捲內徑: >> 508, 鋼捲下限重: >> 3.5, 鋼捲上限重: >> 5, 壓花條件碼: >> -, 表面花紋: >> Z, 綠色識別碼: >> R1, 印刷輥號: >> -, 產品代碼: >> PPGI, 皮膜碼: >> -, 單位別: >> M, 油品種類: >> Z, 塗油量: >> Z, 包裝代碼: >> D2 , 保護膜碼: >> -, 客戶試片取樣型式: >> -, 調質碼: >> S, 套筒碼: >> R , 規格: >> CGCC-10, 製造標準: >> SYSCO, 表面處理劑種類: >> Z, 表面處理劑塗佈量: >> Z, 伸長率測試: >> N, 硬度測試碼: >> N, 抗拉強度測試: >> N, 降伏強度測試: >> N, 訂單正面顏色(五碼): >> LYF85, 正面漆膜厚: >> 25, 正面漆塗漆型式幾塗幾烤: >> 2, 修邊碼: >> Y, 重量碼: >> AW, 鋼捲捲向: >> I, 鍍層碼: >> Z12, | *: | [訂單訊息通知] 2025/05/08 9:31:11 AM 訂單訊息通知 (蕭豪輝 >> 通知 >> Sam Xiao, Winnie Chang, Emily Hong, Edwy Chin, YuLung Kung, B.S. Wan, Y.L. Liu, Julian Liu, Sony Su, YunTung Li) 訂單訊息 : 2505DFD028/001 其餘殘料會於5月CGI訂單下單
PPGI | 2505DFD028/002 |  |  | 1. CQ CR厚度超過0.7MM後要注意CR1與CR2修邊寬度要確認 (OFP00157)-{.不符.} 2. 【提醒 審單人員】CR≧0.6 要於烤漆備註調降 PMT等相關。★KP抗塵PVDF不受此限 (OFP00509)-{.不符.} | 訂單:2505DFD028/002 CPL <生產備註> 事項如下 . 【專案負責人】RD 朱嘉偉課長 (RMK-E_CHIN) . 本單為烤漆背面大於等於25μ塗裝，軋延後不允許毛邊，請CPL注意修邊狀況 (RMK00124) . 【邊緣品質】此為烤漆背面25μ訂單，請加強檢視鋼捲：邊緣殘剪、側緣鋅渣或毛邊，因為會導致烤漆背面漆轉印正面 (RMK00126) . 除HGI/ HGL 訂單邊緣不噴油. 其餘皆側緣噴油 (RMK00285) | 訂單:2505DFD028/002 CR1 <生產備註> 事項如下 . 【專案負責人】RD 朱嘉偉課長 (RMK-E_CHIN) . 【邊緣品質】此為烤漆背面25μ訂單，請加強檢視鋼捲：邊緣殘剪、側緣鋅渣或毛邊，因為會導致烤漆背面漆轉印正面 (RMK00126) . 每組工輥生產之第一顆鋼捲, 檢查振動輥痕或砂輪痕 (RMK00307) | 訂單:2505DFD028/002 CR2 <生產備註> 事項如下 . 【專案負責人】RD 朱嘉偉課長 (RMK-E_CHIN) . 【邊緣品質】此為烤漆背面25μ訂單，請加強檢視鋼捲：邊緣殘剪、側緣鋅渣或毛邊，因為會導致烤漆背面漆轉印正面 (RMK00126) . 每組工輥生產之第一顆鋼捲, 檢查振動輥痕或砂輪痕 (RMK00307) | 訂單:2505DFD028/002 CG1 <生產備註> 事項如下 . 【專案負責人】RD 朱嘉偉課長 (RMK-E_CHIN) . 2. SKP伸長率≧2.0%，T/L伸長率≧0.20%。 (RMK-E_CHIN) . 1.板形/板面與品質要求：同 CIC002/窗滑軌 用途要求。 (RMK-E_CHIN) . 【邊緣品質】此為烤漆背面25μ訂單，請加強檢視鋼捲：邊緣殘剪、側緣鋅渣或毛邊，因為會導致烤漆背面漆轉印正面 (RMK00126) . 本單於烤漆正背面都塗裝正面漆，因此鍍鋅請管制背面表面品質比照正面 (RMK00363) | 訂單:2505DFD028/002 CG2 <生產備註> 事項如下 . 【專案負責人】RD 朱嘉偉課長 (RMK-E_CHIN) . 2. SKP伸長率≧2.0%，T/L伸長率≧0.20%。 (RMK-E_CHIN) . 1.板形/板面與品質要求：同 CIC002/窗滑軌 用途要求。 (RMK-E_CHIN) . 【邊緣品質】此為烤漆背面25μ訂單，請加強檢視鋼捲：邊緣殘剪、側緣鋅渣或毛邊，因為會導致烤漆背面漆轉印正面 (RMK00126) . 本單於烤漆正背面都塗裝正面漆，因此鍍鋅請管制背面表面品質比照正面 (RMK00363) | 訂單:2505DFD028/002 CC1 <生產備註> 事項如下 . 【專案負責人】RD 朱嘉偉課長 (RMK-E_CHIN) . 7. CC2若生產過程有T/L打開的情形, 務必通知品檢做紀錄，必須經過切除或重整才能放行。 (RMK-E_CHIN) . 6. 出口品檢項目：加做「應變痕測試」: 衝艾克森6mm觀察平板處有無應變痕(判定參考缺陷樣本)，以及維持測試 fluting test，頻率: 1次/母鋼。 (RMK-E_CHIN) . 5. 此排程需要 Fluting Test ,張力整平機伸長率須設定≧0.04%。 (RMK-E_CHIN) . 4. 出口測試項目:同窗滑軌 (RMK-E_CHIN) . 2.2.使用CP#75μ濾心+ #250不銹鋼濾網，PMT為230±10℃，生產時添加A劑 0.2% (R&D當天提供)，請於生產前30分鐘前添加及均勻攪拌。 (RMK-E_CHIN) . 2.1.正/背面--底漆(1PEF22) 為避免繩紋採R塗裝，Thinner為NO.2B，黏度設定35~42秒 (RMK-E_CHIN) . 1. 指定CC2生產，線速度30mpm。GI底材請使用表調&無毒前處理,使用無毒專用設備(回流管、PUMP...)。 (RMK-E_CHIN) . 【PMT】1.1.因為CR厚 0.770 mm，TOP 標準PMT以231℃去計算 (RMK-E_CHIN) . 【邊緣品質】此為烤漆背面25μ訂單，請加強檢視鋼捲：邊緣殘剪、側緣鋅渣或毛邊，因為會導致烤漆背面漆轉印正面 (RMK00126) . 1.本單若塗裝背面漆一律改為REVERSE COATING 例外訂單如下敘述 (RMK00163) . 2.例外訂單為R字頭超低光澤與PVDF (＞25μ)，背面漆可改 NATURE COATING，但搭配底漆避免遮蓋性不佳 (RMK00163) . 【PMT】1.2.CC2計算完後面漆每個ZONE 爐溫各降8℃為最終爐溫 (RMK00568) . 【PMT】1.3.CC2因爐溫各降8℃為最終爐溫，請股長於TEST時 確實量測板溫 (RMK00568) . 【PMT】1.4.若發現PMT不足，請上調ZONE溫度並回饋工程師 (RMK00568) . 【PMT】1.5.品檢注意！因標準PMT有下修請注意MEK測試 (RMK00568) . 【PMT】1.6.厚板少生產，請領班量測板溫並記錄之 (RMK00568) | 訂單:2505DFD028/002 CC2 <生產備註> 事項如下 . 【專案負責人】RD 朱嘉偉課長 (RMK-E_CHIN) . 7. CC2若生產過程有T/L打開的情形, 務必通知品檢做紀錄，必須經過切除或重整才能放行。 (RMK-E_CHIN) . 6. 出口品檢項目：加做「應變痕測試」: 衝艾克森6mm觀察平板處有無應變痕(判定參考缺陷樣本)，以及維持測試 fluting test，頻率: 1次/母鋼。 (RMK-E_CHIN) . 5. 此排程需要 Fluting Test ,張力整平機伸長率須設定≧0.04%。 (RMK-E_CHIN) . 4. 出口測試項目:同窗滑軌 (RMK-E_CHIN) . 2.2.使用CP#75μ濾心+ #250不銹鋼濾網，PMT為230±10℃，生產時添加A劑 0.2% (R&D當天提供)，請於生產前30分鐘前添加及均勻攪拌。 (RMK-E_CHIN) . 2.1.正/背面--底漆(1PEF22) 為避免繩紋採R塗裝，Thinner為NO.2B，黏度設定35~42秒 (RMK-E_CHIN) . 1. 指定CC2生產，線速度30mpm。GI底材請使用表調&無毒前處理,使用無毒專用設備(回流管、PUMP...)。 (RMK-E_CHIN) . 【PMT】1.1.因為CR厚 0.770 mm，TOP 標準PMT以231℃去計算 (RMK-E_CHIN) . 【邊緣品質】此為烤漆背面25μ訂單，請加強檢視鋼捲：邊緣殘剪、側緣鋅渣或毛邊，因為會導致烤漆背面漆轉印正面 (RMK00126) . 1.本單若塗裝背面漆一律改為REVERSE COATING 例外訂單如下敘述 (RMK00163) . 2.例外訂單為R字頭超低光澤與PVDF (＞25μ)，背面漆可改 NATURE COATING，但搭配底漆避免遮蓋性不佳 (RMK00163) . 20120627晨會決議 CC2生產 PPGI 時請使用表調 (RMK00191) . 【PMT】1.2.CC2計算完後面漆每個ZONE 爐溫各降8℃為最終爐溫 (RMK00568) . 【PMT】1.3.CC2因爐溫各降8℃為最終爐溫，請股長於TEST時 確實量測板溫 (RMK00568) . 【PMT】1.4.若發現PMT不足，請上調ZONE溫度並回饋工程師 (RMK00568) . 【PMT】1.5.品檢注意！因標準PMT有下修請注意MEK測試 (RMK00568) . 【PMT】1.6.厚板少生產，請領班量測板溫並記錄之 (RMK00568) | 訂單:2505DFD028/002 RCL 無 <生產備註> 事項 | 訂單:2505DFD028/002 CCPK 無 <生產備註> 事項 | 訂單:2505DFD028/002 CGQC <品檢備註> 事項如下 . 【專案負責人】RD 朱嘉偉課長 (RMK-E_CHIN) . 2. SKP伸長率≧2.0%，T/L伸長率≧0.20%。 (RMK-E_CHIN) . 1.板形/板面與品質要求：同 CIC002/窗滑軌 用途要求。 (RMK-E_CHIN) . 【邊緣品質】此為烤漆背面25μ訂單，請加強檢視鋼捲：邊緣殘剪、側緣鋅渣或毛邊，因為會導致烤漆背面漆轉印正面 (RMK00126) . 本單於烤漆正背面都塗裝正面漆，因此鍍鋅請管制背面表面品質比照正面 (RMK00363) | 訂單:2505DFD028/002 CCQC <品檢備註> 事項如下 . 【專案負責人】RD 朱嘉偉課長 (RMK-E_CHIN) . 7. CC2若生產過程有T/L打開的情形, 務必通知品檢做紀錄，必須經過切除或重整才能放行。 (RMK-E_CHIN) . 6. 出口品檢項目：加做「應變痕測試」: 衝艾克森6mm觀察平板處有無應變痕(判定參考缺陷樣本)，以及維持測試 fluting test，頻率: 1次/母鋼。 (RMK-E_CHIN) . 5. 此排程需要 Fluting Test ,張力整平機伸長率須設定≧0.04%。 (RMK-E_CHIN) . 4. 出口測試項目:同窗滑軌 (RMK-E_CHIN) . 2.2.使用CP#75μ濾心+ #250不銹鋼濾網，PMT為230±10℃，生產時添加A劑 0.2% (R&D當天提供)，請於生產前30分鐘前添加及均勻攪拌。 (RMK-E_CHIN) . 2.1.正/背面--底漆(1PEF22) 為避免繩紋採R塗裝，Thinner為NO.2B，黏度設定35~42秒 (RMK-E_CHIN) . 1. 指定CC2生產，線速度30mpm。GI底材請使用表調&無毒前處理,使用無毒專用設備(回流管、PUMP...)。 (RMK-E_CHIN) . 【PMT】1.1.因為CR厚 0.770 mm，TOP 標準PMT以231℃去計算 (RMK-E_CHIN) . 【邊緣品質】此為烤漆背面25μ訂單，請加強檢視鋼捲：邊緣殘剪、側緣鋅渣或毛邊，因為會導致烤漆背面漆轉印正面 (RMK00126) . 1.本單若塗裝背面漆一律改為REVERSE COATING 例外訂單如下敘述 (RMK00163) . 2.例外訂單為R字頭超低光澤與PVDF (＞25μ)，背面漆可改 NATURE COATING，但搭配底漆避免遮蓋性不佳 (RMK00163) . 【PMT】1.2.CC2計算完後面漆每個ZONE 爐溫各降8℃為最終爐溫 (RMK00568) . 【PMT】1.3.CC2因爐溫各降8℃為最終爐溫，請股長於TEST時 確實量測板溫 (RMK00568) . 【PMT】1.4.若發現PMT不足，請上調ZONE溫度並回饋工程師 (RMK00568) . 【PMT】1.5.品檢注意！因標準PMT有下修請注意MEK測試 (RMK00568) . 【PMT】1.6.厚板少生產，請領班量測板溫並記錄之 (RMK00568) | 訂單:2505DFD028/002 TOL 無 <生產備註> 事項 | 【PMT】1.1.因為CR厚 0.770 mm，TOP 標準PMT以231℃去計算^^/CC1/CC2/CCQC/^^ <<.E_CHIN 2025/05/09 08:57.>> 1.板形/板面與品質要求：同 CIC002/窗滑軌 用途要求。^^/CG1/CG2/CGQC/ <<.E_CHIN 2025/05/09 08:58.>> 2. SKP伸長率≧2.0%，T/L伸長率≧0.20%。^^/CG1/CG2/CGQC/ <<.E_CHIN 2025/05/09 08:59.>> 1. 指定CC2生產，線速度30mpm。GI底材請使用表調&無毒前處理,使用無毒專用設備(回流管、PUMP...)。^^/CC1/CC2/CCQC/ <<.E_CHIN 2025/05/09 08:59.>> 2.1.正/背面--底漆(1PEF22) 為避免繩紋採R塗裝，Thinner為NO.2B，黏度設定35~42秒^^/CC1/CC2/CCQC/ <<.E_CHIN 2025/05/09 09:00.>> 2.2.使用CP#75μ濾心+ #250不銹鋼濾網，PMT為230±10℃，生產時添加A劑 0.2% (R&D當天提供)，請於生產前30分鐘前添加及均勻攪拌。^^/CC1/CC2/CCQC/ <<.E_CHIN 2025/05/09 09:01.>> 3.正/背面—面漆LYF852為避免繩紋採R塗裝，使用CP#75μ濾心，Thinner 為No 2，PMT為235±10℃。^^ <<.E_CHIN 2025/05/09 09:01.>> 4. 出口測試項目:同窗滑軌^^/CC1/CC2/CCQC/ <<.E_CHIN 2025/05/09 09:02.>> 5. 此排程需要 Fluting Test ,張力整平機伸長率須設定≧0.04%。^^/CC1/CC2/CCQC/ <<.E_CHIN 2025/05/09 09:02.>> 6. 出口品檢項目：加做「應變痕測試」: 衝艾克森6mm觀察平板處有無應變痕(判定參考缺陷樣本)，以及維持測試 fluting test，頻率: 1次/母鋼。^^/CC1/CC2/CCQC/ <<.E_CHIN 2025/05/09 09:03.>> 7. CC2若生產過程有T/L打開的情形, 務必通知品檢做紀錄，必須經過切除或重整才能放行。^^/CC1/CC2/CCQC/ <<.E_CHIN 2025/05/09 09:03.>> 【專案負責人】RD 朱嘉偉課長^^/CPL/CR1/CR2/CG1/CG2/CC1/CC2/CGQC/CCQC/ <<.E_CHIN 2025/05/09 09:04.>> | 訂單 2505DFD028/002 修改記錄如下: 20250506 13:21:13 (24020) 退火碼: >> S1, 用途碼: >> CIC002, 背面標示: >> S000, 訂單背面顏色(五碼): >> LYF85, 背面漆膜厚: >> 25, 背面漆塗漆型式幾塗幾烤: >> 2, 鉻酸鹽: >> Z, 訂單厚度: >> 0.78, 訂單重: >> 25, 重量容許率(下限): >> 10, 重量容許率(上限): >> 10, 訂單寬度: >> 850, 鍍製方式: >> AC, 鋼捲內徑: >> 508, 鋼捲下限重: >> 3.5, 鋼捲上限重: >> 5, 壓花條件碼: >> -, 表面花紋: >> Z, 綠色識別碼: >> R1, 印刷輥號: >> -, 產品代碼: >> PPGI, 皮膜碼: >> -, 單位別: >> M, 油品種類: >> Z, 塗油量: >> Z, 包裝代碼: >> D2 , 保護膜碼: >> -, 客戶試片取樣型式: >> -, 調質碼: >> S, 套筒碼: >> R , 規格: >> CGCC-10, 製造標準: >> SYSCO, 表面處理劑種類: >> Z, 表面處理劑塗佈量: >> Z, 伸長率測試: >> N, 硬度測試碼: >> N, 抗拉強度測試: >> N, 降伏強度測試: >> N, 訂單正面顏色(五碼): >> LYF85, 正面漆膜厚: >> 25, 正面漆塗漆型式幾塗幾烤: >> 2, 修邊碼: >> Y, 重量碼: >> AW, 鋼捲捲向: >> I, 鍍層碼: >> Z12, | *: | [訂單訊息通知] 2025/05/08 9:31:11 AM 訂單訊息通知 (蕭豪輝 >> 通知 >> Sam Xiao, Winnie Chang, Emily Hong, Edwy Chin, YuLung Kung, B.S. Wan, Y.L. Liu, Julian Liu, Sony Su, YunTung Li) 訂單訊息 : 2505DFD028/001 其餘殘料會於5月CGI訂單下單
PPGL | 2505DFD029/001 | 1. 因鋼套桶因縫接處容易對鋼捲產生轉印，所以請確認客戶是否知悉轉印風險 (OFP00256)-{.不符.} | 1. 部分大陸料含B元素超過CNS規範管制，故請原料CNS規範之訂單不要配大陸料 (OFP00684)-{.不符.} | 1. 因鋼套桶因縫接處容易對鋼捲產生轉印，所以請確認客戶是否知悉轉印風險 (OFP00256)-{.不符.} 2. 部分大陸料含B元素超過CNS規範管制，故請原料CNS規範之訂單不要配大陸料 (OFP00684)-{.不符.} | 訂單:2505DFD029/001 CPL <生產備註> 事項如下 . 除HGI/ HGL 訂單邊緣不噴油. 其餘皆側緣噴油 (RMK00285) | 訂單:2505DFD029/001 CR1 無 <生產備註> 事項 | 訂單:2505DFD029/001 CR2 無 <生產備註> 事項 | 訂單:2505DFD029/001 CG1 <生產備註> 事項如下 . 平板類,鍍鋅生產時SKIN PASS & T/L 請依據鍍鋅標準規定生產 (RMK00100) . 鍍鋅表面不可有鋅痕、壓痕、凹陷、及刮傷 、應變痕等。 (RMK00100) . 出口鋼捲盤捲後目視不允許有鼓起. (RMK00100) . 瓦形屋頂用 注意鍍層控制範圍：min=標準值，Max=標準值+30 (RMK00103) . 因成形性需求故鍍層量有上限管制，排程變換前後一顆分切請U3暫留，待產線確認鍍層量後再行處置。 (RMK00103) | 訂單:2505DFD029/001 CG2 <生產備註> 事項如下 . 平板類,鍍鋅生產時SKIN PASS & T/L 請依據鍍鋅標準規定生產 (RMK00100) . 鍍鋅表面不可有鋅痕、壓痕、凹陷、及刮傷 、應變痕等。 (RMK00100) . 出口鋼捲盤捲後目視不允許有鼓起. (RMK00100) . 瓦形屋頂用 注意鍍層控制範圍：min=標準值，Max=標準值+30 (RMK00103) . 因成形性需求故鍍層量有上限管制，排程變換前後一顆分切請U3暫留，待產線確認鍍層量後再行處置。 (RMK00103) | 訂單:2505DFD029/001 CC1 <生產備註> 事項如下 . 超低光澤產品,色差計塗佈量依據5+20U為基準。RYF89 以5+22U為基準。 (RMK00103) . 請出口人員貼上"請勿堆疊"紅色標簽. (RMK00103) . R字頭色碼因色差對膜厚極其敏感，MASS目標102%~115%之間. (RMK00103) . R字頭色碼塗佈量須在20U以上,不然會有白色點狀(繩紋),已被客戶訴賠. (RMK00103) . 捲起單位張力請加大至 5.5（有另行備註要求張力設定時，依另行備註需求設定）） (RMK00103) . 1.本單若塗裝背面漆一律改為REVERSE COATING 例外訂單如下敘述 (RMK00163) . 2.例外訂單為R字頭超低光澤與PVDF (＞25μ)，背面漆可改 NATURE COATING，但搭配底漆避免遮蓋性不佳 (RMK00163) . 本色容易有色差，尚未找到解決對策前，必須塗料商到場協助。 (RMK00223) . 以下顏色不用會同:RYB172 , RYB192, RWB372 ,RYB972 (RMK00223) . 弘曄戶外壁板可允許兩邊有背漆轉印，但是必須管制"單邊"≦5 mm (RMK00254) . ★品檢注意！JIS&CNS 訂單必須每滿50噸一定要再做一次TEST (RMK00259) . 1.此為NEO塗料,色差計請用有"(20150105)"的標準樣檔名確認色差值,找不到檔案時請通知TED工程師，分機#321 (RMK00343) . 2.色差放行標準為ΔL、Δa、Δb≦±0.6,光澤放行標準放寬到7以下放行,目視色差不管制 (RMK00343) . * 可允許單邊背面漆轉印 (RMK00350) . * 允許兩邊有背漆轉印，但是必須管制"單邊"≦5 mm (RMK00350) . 2015年發生過訴賠。請出口使用鋼套桶前請檢查焊接處，以免捲取後產生折痕 (RMK00381) | 訂單:2505DFD029/001 CC2 <生產備註> 事項如下 . 超低光澤產品,色差計塗佈量依據5+20U為基準。RYF89 以5+22U為基準。 (RMK00103) . 請出口人員貼上"請勿堆疊"紅色標簽. (RMK00103) . R字頭色碼因色差對膜厚極其敏感，MASS目標102%~115%之間. (RMK00103) . R字頭色碼塗佈量須在20U以上,不然會有白色點狀(繩紋),已被客戶訴賠. (RMK00103) . 1.本單若塗裝背面漆一律改為REVERSE COATING 例外訂單如下敘述 (RMK00163) . 2.例外訂單為R字頭超低光澤與PVDF (＞25μ)，背面漆可改 NATURE COATING，但搭配底漆避免遮蓋性不佳 (RMK00163) . 本色容易有色差，尚未找到解決對策前，必須塗料商到場協助。 (RMK00223) . 以下顏色不用會同:RYB172 , RYB192, RWB372 ,RYB972 (RMK00223) . 弘曄戶外壁板可允許兩邊有背漆轉印，但是必須管制"單邊"≦5 mm (RMK00254) . ★品檢注意！JIS&CNS 訂單必須每滿50噸一定要再做一次TEST (RMK00259) . 1.此為NEO塗料,色差計請用有"(20150105)"的標準樣檔名確認色差值,找不到檔案時請通知TED工程師，分機#321 (RMK00343) . 2.色差放行標準為ΔL、Δa、Δb≦±0.6,光澤放行標準放寬到7以下放行,目視色差不管制 (RMK00343) . * 可允許單邊背面漆轉印 (RMK00350) . * 允許兩邊有背漆轉印，但是必須管制"單邊"≦5 mm (RMK00350) . 2015年發生過訴賠。請出口使用鋼套桶前請檢查焊接處，以免捲取後產生折痕 (RMK00381) | 訂單:2505DFD029/001 RCL 無 <生產備註> 事項 | 訂單:2505DFD029/001 CCPK 無 <生產備註> 事項 | 訂單:2505DFD029/001 CGQC <品檢備註> 事項如下 . 瓦形屋頂用 注意鍍層控制範圍：min=標準值，Max=標準值+30 (RMK00103) | 訂單:2505DFD029/001 CCQC <品檢備註> 事項如下 . 超低光澤產品,色差計塗佈量依據5+20U為基準。RYF89 以5+22U為基準。 (RMK00103) . R字頭色碼因色差對膜厚極其敏感，MASS目標102%~115%之間. (RMK00103) . 1.本單若塗裝背面漆一律改為REVERSE COATING 例外訂單如下敘述 (RMK00163) . 2.例外訂單為R字頭超低光澤與PVDF (＞25μ)，背面漆可改 NATURE COATING，但搭配底漆避免遮蓋性不佳 (RMK00163) . 本色容易有色差，尚未找到解決對策前，必須塗料商到場協助。 (RMK00223) . 以下顏色不用會同:RYB172 , RYB192, RWB372 ,RYB972 (RMK00223) . 弘曄戶外壁板可允許兩邊有背漆轉印，但是必須管制"單邊"≦5 mm (RMK00254) . ★品檢注意！JIS&CNS 訂單必須每滿50噸一定要再做一次TEST (RMK00259) . 1.此為NEO塗料,色差計請用有"(20150105)"的標準樣檔名確認色差值,找不到檔案時請通知TED工程師，分機#321 (RMK00343) . 2.色差放行標準為ΔL、Δa、Δb≦±0.6,光澤放行標準放寬到7以下放行,目視色差不管制 (RMK00343) . * 可允許單邊背面漆轉印 (RMK00350) . * 允許兩邊有背漆轉印，但是必須管制"單邊"≦5 mm (RMK00350) | 訂單:2505DFD029/001 TOL 無 <生產備註> 事項 |  | 訂單 2505DFD029/001 修改記錄如下: 20250506 13:27:49 (21003) 退火碼: >> S1, 用途碼: >> CIA008, 背面標示: >> C844, 訂單背面顏色(五碼): >> BW73N, 背面漆膜厚: >> NOM, 背面漆塗漆型式幾塗幾烤: >> 2, 鉻酸鹽: >> Z, 訂單厚度: >> 0.326, 訂單重: >> 20, 重量容許率(下限): >> 10, 重量容許率(上限): >> 10, 訂單寬度: >> 1010, 鍍製方式: >> BC, 鋼捲內徑: >> 508, 鋼捲下限重: >> 3, 鋼捲上限重: >> 5, 壓花條件碼: >> -, 表面花紋: >> R, 綠色識別碼: >> -, 印刷輥號: >> -, 產品代碼: >> PPGL, 皮膜碼: >> -, 單位別: >> M, 油品種類: >> Z, 塗油量: >> Z, 包裝代碼: >> D2 , 保護膜碼: >> -, 客戶試片取樣型式: >> -, 調質碼: >> S, 套筒碼: >> S , 規格: >> CGLCC-20, 製造標準: >> CNS, 表面處理劑種類: >> Z, 表面處理劑塗佈量: >> Z, 伸長率測試: >> N, 硬度測試碼: >> N, 抗拉強度測試: >> N, 降伏強度測試: >> N, 厚度變異: >> 0, 訂單正面顏色(五碼): >> RYB17, 正面漆膜厚: >> 25, 正面漆塗漆型式幾塗幾烤: >> 2, 修邊碼: >> Y, 重量碼: >> AW, 鋼捲捲向: >> I, 鍍層碼: >> AZ150, | *:
PPGL | 2505DFD031/001 | 1. 因鋼套桶因縫接處容易對鋼捲產生轉印，所以請確認客戶是否知悉轉印風險 (OFP00256)-{.不符.} 2. 單捲限重檢核 (原料重:16.5~21.5, 分切困難:20.00~21.00, 單捲限重:4.00~4.90)(OFP00031)-{.不符.} | 1. 因機械性質與加工成型問題, HRD3材質其軋延率需≧70% (OFP00143)-{.不符.} | 1. 因機械性質與加工成型問題, HRD3材質其軋延率需≧70% (OFP00143)-{.不符.} 2. 因鋼套桶因縫接處容易對鋼捲產生轉印，所以請確認客戶是否知悉轉印風險 (OFP00256)-{.不符.} 3. DQ 料針對 JIS CNS SYSCO 底材規格請重算重抓提醒 (OFP00346)-{.不符.} 4. DQ CR1修邊寬度+10MM,CR2修邊寬度+9MM (OFP00681)-{.不符.} | 訂單:2505DFD031/001 CPL <生產備註> 事項如下 . 此規格為 HRD3/HRD3N 熱軋原料,請 CPL 注意修邊狀況. (RMK00042) . 請CPL確認修邊寬度, 如超過熱軋寬度則降速生產, 以防止板偏殘剪與局部未修邊. (RMK00189) . 除HGI/ HGL 訂單邊緣不噴油. 其餘皆側緣噴油 (RMK00285) . HRD3系列材質(HRD3M, HRD3N等)，請CPL出口協助取板，每張排程取1片(30公分x全寬)-搭接鋼捲除外，謝謝! (RMK00582) | 訂單:2505DFD031/001 CR1 <生產備註> 事項如下 . 生產材質為DQ料,MILL可生產為小邊波, 但CGL不接受大邊波與中波.-請注意! (RMK00042) . DQ 產品 冷軋產出寬度 , 超寬 ≦ 3 mm 時請寫品質通報單後放行 (RMK00042) . 冷軋鋼捲內圈請以薄板內圈捲取模式捲取, 避免完軋後鋼捲凹陷. (RMK00298) . 軋延 DQ 材質鋼捲時，每 PASS 線速度最大 600 mpm (降低邊緣鋸齒狀程度) (RMK00385) | 訂單:2505DFD031/001 CR2 <生產備註> 事項如下 . 生產材質為DQ料,MILL可生產為小邊波, 但CGL不接受大邊波與中波.-請注意! (RMK00042) . DQ 產品 冷軋產出寬度 , 超寬 ≦ 3 mm 時請寫品質通報單後放行 (RMK00042) . 冷軋鋼捲內圈請以薄板內圈捲取模式捲取, 避免完軋後鋼捲凹陷. (RMK00298) . 軋延 DQ 材質鋼捲時，每 PASS 線速度最大 600 mpm (降低邊緣鋸齒狀程度) (RMK00385) | 訂單:2505DFD031/001 CG1 <生產備註> 事項如下 . 平板類,鍍鋅生產時SKIN PASS & T/L 請依據鍍鋅標準規定生產 (RMK00100) . 鍍鋅表面不可有鋅痕、壓痕、凹陷、及刮傷 、應變痕等。 (RMK00100) . 出口鋼捲盤捲後目視不允許有鼓起. (RMK00100) . 瓦形屋頂用 注意鍍層控制範圍：min=標準值，Max=標準值+30 (RMK00103) . 因成形性需求故鍍層量有上限管制，排程變換前後一顆分切請U3暫留，待產線確認鍍層量後再行處置。 (RMK00103) | 訂單:2505DFD031/001 CG2 <生產備註> 事項如下 . 平板類,鍍鋅生產時SKIN PASS & T/L 請依據鍍鋅標準規定生產 (RMK00100) . 鍍鋅表面不可有鋅痕、壓痕、凹陷、及刮傷 、應變痕等。 (RMK00100) . 出口鋼捲盤捲後目視不允許有鼓起. (RMK00100) . 瓦形屋頂用 注意鍍層控制範圍：min=標準值，Max=標準值+30 (RMK00103) . 因成形性需求故鍍層量有上限管制，排程變換前後一顆分切請U3暫留，待產線確認鍍層量後再行處置。 (RMK00103) | 訂單:2505DFD031/001 CC1 <生產備註> 事項如下 . 【分切】舜仁曰：限重4~4.9噸，最後一顆可不依限重。 (RMK-E_CHIN) . 若冷軋厚度≦0.3MM,且未加鋼套筒,請出口主操加貼"請勿堆疊"標籤 (RMK00070) . 超低光澤產品,色差計塗佈量依據5+20U為基準。RYF89 以5+22U為基準。 (RMK00103) . 請出口人員貼上"請勿堆疊"紅色標簽. (RMK00103) . R字頭色碼因色差對膜厚極其敏感，MASS目標102%~115%之間. (RMK00103) . R字頭色碼塗佈量須在20U以上,不然會有白色點狀(繩紋),已被客戶訴賠. (RMK00103) . 捲起單位張力請加大至 5.5（有另行備註要求張力設定時，依另行備註需求設定）） (RMK00103) . 1.本單若塗裝背面漆一律改為REVERSE COATING 例外訂單如下敘述 (RMK00163) . 2.例外訂單為R字頭超低光澤與PVDF (＞25μ)，背面漆可改 NATURE COATING，但搭配底漆避免遮蓋性不佳 (RMK00163) . ★品檢注意！JIS&CNS 訂單必須每滿50噸一定要再做一次TEST (RMK00259) . 1.此為NEO塗料,色差計請用有"(20150105)"的標準樣檔名確認色差值,找不到檔案時請通知TED雯青#314 (RMK00342) . 2.色差放行標準為ΔL、Δa、Δb≦±0.6,光澤放行標準放寬到7以下放行,目視色差不管制 (RMK00342) . 2015年發生過訴賠。請出口使用鋼套桶前請檢查焊接處，以免捲取後產生折痕 (RMK00381) | 訂單:2505DFD031/001 CC2 <生產備註> 事項如下 . 【分切】舜仁曰：限重4~4.9噸，最後一顆可不依限重。 (RMK-E_CHIN) . 若冷軋厚度≦0.3MM,且未加鋼套筒,請出口主操加貼"請勿堆疊"標籤 (RMK00070) . 超低光澤產品,色差計塗佈量依據5+20U為基準。RYF89 以5+22U為基準。 (RMK00103) . 請出口人員貼上"請勿堆疊"紅色標簽. (RMK00103) . R字頭色碼因色差對膜厚極其敏感，MASS目標102%~115%之間. (RMK00103) . R字頭色碼塗佈量須在20U以上,不然會有白色點狀(繩紋),已被客戶訴賠. (RMK00103) . 1.本單若塗裝背面漆一律改為REVERSE COATING 例外訂單如下敘述 (RMK00163) . 2.例外訂單為R字頭超低光澤與PVDF (＞25μ)，背面漆可改 NATURE COATING，但搭配底漆避免遮蓋性不佳 (RMK00163) . ★品檢注意！JIS&CNS 訂單必須每滿50噸一定要再做一次TEST (RMK00259) . 1.此為NEO塗料,色差計請用有"(20150105)"的標準樣檔名確認色差值,找不到檔案時請通知TED雯青#314 (RMK00342) . 2.色差放行標準為ΔL、Δa、Δb≦±0.6,光澤放行標準放寬到7以下放行,目視色差不管制 (RMK00342) . 2015年發生過訴賠。請出口使用鋼套桶前請檢查焊接處，以免捲取後產生折痕 (RMK00381) | 訂單:2505DFD031/001 RCL <生產備註> 事項如下 . 冷軋鋼捲內圈請以薄板內圈捲取模式捲取, 避免完軋後鋼捲凹陷. (RMK00298) | 訂單:2505DFD031/001 CCPK 無 <生產備註> 事項 | 訂單:2505DFD031/001 CGQC <品檢備註> 事項如下 . 瓦形屋頂用 注意鍍層控制範圍：min=標準值，Max=標準值+30 (RMK00103) | 訂單:2505DFD031/001 CCQC <品檢備註> 事項如下 . 【分切】舜仁曰：限重4~4.9噸，最後一顆可不依限重。 (RMK-E_CHIN) . 超低光澤產品,色差計塗佈量依據5+20U為基準。RYF89 以5+22U為基準。 (RMK00103) . R字頭色碼因色差對膜厚極其敏感，MASS目標102%~115%之間. (RMK00103) . 1.本單若塗裝背面漆一律改為REVERSE COATING 例外訂單如下敘述 (RMK00163) . 2.例外訂單為R字頭超低光澤與PVDF (＞25μ)，背面漆可改 NATURE COATING，但搭配底漆避免遮蓋性不佳 (RMK00163) . ★品檢注意！JIS&CNS 訂單必須每滿50噸一定要再做一次TEST (RMK00259) . 1.此為NEO塗料,色差計請用有"(20150105)"的標準樣檔名確認色差值,找不到檔案時請通知TED雯青#314 (RMK00342) . 2.色差放行標準為ΔL、Δa、Δb≦±0.6,光澤放行標準放寬到7以下放行,目視色差不管制 (RMK00342) | 訂單:2505DFD031/001 TOL 無 <生產備註> 事項 | 【分切】舜仁曰：限重4~4.9噸，最後一顆可不依限重。^^/CC1/CC2/CCQC/ <<.E_CHIN 2025/05/09 15:43.>> | 訂單 2505DFD031/001 修改記錄如下: 20250507 15:34:44 (22030) 退火碼: >> D3, 用途碼: >> CIA008, 背面標示: >> C844, 訂單背面顏色(五碼): >> BW73N, 背面漆膜厚: >> NOM, 背面漆塗漆型式幾塗幾烤: >> 2, 鉻酸鹽: >> Z, 訂單厚度: >> 0.286, 訂單重: >> 36, 重量容許率(下限): >> 10, 重量容許率(上限): >> 10, 訂單寬度: >> 1003, 鍍製方式: >> BC, 鋼捲內徑: >> 508, 鋼捲下限重: >> 4, 鋼捲上限重: >> 4.9, 壓花條件碼: >> -, 表面花紋: >> R, GL鋅花要求下限: >> 0, GL鋅花要求上限: >> 0, 綠色識別碼: >> -, 印刷輥號: >> -, 產品代碼: >> PPGL, 皮膜碼: >> -, 單位別: >> M, 油品種類: >> Z, 塗油量: >> Z, 包裝代碼: >> D2 , 保護膜碼: >> -, 客戶試片取樣型式: >> -, 調質碼: >> S, 套筒碼: >> S , 規格: >> CGLCD-20, 製造標準: >> CNS, 表面處理劑種類: >> Z, 表面處理劑塗佈量: >> Z, 伸長率測試: >> N, 硬度測試碼: >> N, 抗拉強度測試: >> N, 降伏強度測試: >> N, 厚度變異: >> 0, 訂單正面顏色(五碼): >> RCF26, 正面漆膜厚: >> 25, 正面漆塗漆型式幾塗幾烤: >> 2, 修邊碼: >> Y, 重量碼: >> AW, 鋼捲捲向: >> I, 鍍層碼: >> AZ150, | *:
PPGL | 2505DFD036/001 |  | 1. 部分大陸料含B元素超過CNS規範管制，故請原料CNS規範之訂單不要配大陸料 (OFP00684)-{.不符.} | 1. 訂單若有厚度變異，冷軋厚度公差比照烤漆計算公式 , 但最小為 1/2 公差做設定 (OFP00254)-{.不符.} 2. "偏薄要求訂單" 鍍後厚度減 鍍後厚度下限需大於 0.02 MM,以免發生厚度不足狀況 (OFP00369)-{.不符.} 3. 部分大陸料含B元素超過CNS規範管制，故請原料CNS規範之訂單不要配大陸料 (OFP00684)-{.不符.} | 訂單:2505DFD036/001 CPL <生產備註> 事項如下 . 除HGI/ HGL 訂單邊緣不噴油. 其餘皆側緣噴油 (RMK00285) | 訂單:2505DFD036/001 CR1 <生產備註> 事項如下 . 完軋寬度超出管制值上限≦2mm時,冷軋繼續生產並填寫品質異常通報單給鍍鋅線,以便調整張力與板溫 (RMK00278) | 訂單:2505DFD036/001 CR2 <生產備註> 事項如下 . 完軋寬度超出管制值上限≦2mm時,冷軋繼續生產並填寫品質異常通報單給鍍鋅線,以便調整張力與板溫 (RMK00278) | 訂單:2505DFD036/001 CG1 <生產備註> 事項如下 . 平板類,鍍鋅生產時SKIN PASS & T/L 請依據鍍鋅標準規定生產 (RMK00100) . 鍍鋅表面不可有鋅痕、壓痕、凹陷、及刮傷 、應變痕等。 (RMK00100) . 出口鋼捲盤捲後目視不允許有鼓起. (RMK00100) | 訂單:2505DFD036/001 CG2 <生產備註> 事項如下 . 平板類,鍍鋅生產時SKIN PASS & T/L 請依據鍍鋅標準規定生產 (RMK00100) . 鍍鋅表面不可有鋅痕、壓痕、凹陷、及刮傷 、應變痕等。 (RMK00100) . 出口鋼捲盤捲後目視不允許有鼓起. (RMK00100) | 訂單:2505DFD036/001 CC1 <生產備註> 事項如下 . 1.本單若塗裝背面漆一律改為REVERSE COATING 例外訂單如下敘述 (RMK00163) . 2.例外訂單為R字頭超低光澤與PVDF (＞25μ)，背面漆可改 NATURE COATING，但搭配底漆避免遮蓋性不佳 (RMK00163) . ★品檢注意！JIS&CNS 訂單必須每滿50噸一定要再做一次TEST (RMK00259) | 訂單:2505DFD036/001 CC2 <生產備註> 事項如下 . 1.本單若塗裝背面漆一律改為REVERSE COATING 例外訂單如下敘述 (RMK00163) . 2.例外訂單為R字頭超低光澤與PVDF (＞25μ)，背面漆可改 NATURE COATING，但搭配底漆避免遮蓋性不佳 (RMK00163) . ★品檢注意！JIS&CNS 訂單必須每滿50噸一定要再做一次TEST (RMK00259) | 訂單:2505DFD036/001 RCL 無 <生產備註> 事項 | 訂單:2505DFD036/001 CCPK 無 <生產備註> 事項 | 訂單:2505DFD036/001 CGQC 無 <品檢備註> 事項 | 訂單:2505DFD036/001 CCQC <品檢備註> 事項如下 . 1.本單若塗裝背面漆一律改為REVERSE COATING 例外訂單如下敘述 (RMK00163) . 2.例外訂單為R字頭超低光澤與PVDF (＞25μ)，背面漆可改 NATURE COATING，但搭配底漆避免遮蓋性不佳 (RMK00163) . ★品檢注意！JIS&CNS 訂單必須每滿50噸一定要再做一次TEST (RMK00259) | 訂單:2505DFD036/001 TOL 無 <生產備註> 事項 |  | 訂單 2505DFD036/001 修改記錄如下: 20250509 11:59:26 (24025) 退火碼: >> S1, 用途碼: >> CIA008, 背面標示: >> C814, 訂單背面顏色(五碼): >> BW73Y, 背面漆膜厚: >> 12.5, 背面漆塗漆型式幾塗幾烤: >> 2, 鉻酸鹽: >> Z, 訂單厚度: >> 0.52, 訂單重: >> 50, 重量容許率(下限): >> 10, 重量容許率(上限): >> 10, 訂單寬度: >> 914, 鍍製方式: >> AC, 鋼捲內徑: >> 508, 鋼捲下限重: >> 3, 鋼捲上限重: >> 5, 壓花條件碼: >> -, 表面花紋: >> R, 綠色識別碼: >> -, 印刷輥號: >> -, 產品代碼: >> PPGL, 皮膜碼: >> -, 單位別: >> M, 油品種類: >> Z, 塗油量: >> Z, 包裝代碼: >> D2 , 保護膜碼: >> -, 客戶試片取樣型式: >> -, 調質碼: >> S, 套筒碼: >> R , 規格: >> CGLC400-20, 製造標準: >> CNS, 表面處理劑種類: >> Z, 表面處理劑塗佈量: >> Z, 伸長率測試: >> N, 硬度測試碼: >> N, 抗拉強度測試: >> N, 降伏強度測試: >> N, 厚度變異: >> -1.4, 訂單正面顏色(五碼): >> SY356, 正面漆膜厚: >> 25, 正面漆塗漆型式幾塗幾烤: >> 2, 修邊碼: >> Y, 重量碼: >> AW, 鋼捲捲向: >> I, 鍍層碼: >> AZ150, | H:厚度偏薄
PPGL | 2505DFD036/002 | 1. 單捲限重檢核 (原料重:18.5~23.5, 分切困難:20.00~21.00, 單捲限重:4.00~5.00)(OFP00031)-{.不符.} | 1. 部分大陸料含B元素超過CNS規範管制，故請原料CNS規範之訂單不要配大陸料 (OFP00684)-{.不符.} | 1. 訂單若有厚度變異，冷軋厚度公差比照烤漆計算公式 , 但最小為 1/2 公差做設定 (OFP00254)-{.不符.} 2. "偏薄要求訂單" 鍍後厚度減 鍍後厚度下限需大於 0.02 MM,以免發生厚度不足狀況 (OFP00369)-{.不符.} 3. 部分大陸料含B元素超過CNS規範管制，故請原料CNS規範之訂單不要配大陸料 (OFP00684)-{.不符.} | 訂單:2505DFD036/002 CPL <生產備註> 事項如下 . 除HGI/ HGL 訂單邊緣不噴油. 其餘皆側緣噴油 (RMK00285) | 訂單:2505DFD036/002 CR1 <生產備註> 事項如下 . 完軋寬度超出管制值上限≦2mm時,冷軋繼續生產並填寫品質異常通報單給鍍鋅線,以便調整張力與板溫 (RMK00278) | 訂單:2505DFD036/002 CR2 <生產備註> 事項如下 . 完軋寬度超出管制值上限≦2mm時,冷軋繼續生產並填寫品質異常通報單給鍍鋅線,以便調整張力與板溫 (RMK00278) | 訂單:2505DFD036/002 CG1 <生產備註> 事項如下 . 平板類,鍍鋅生產時SKIN PASS & T/L 請依據鍍鋅標準規定生產 (RMK00100) . 鍍鋅表面不可有鋅痕、壓痕、凹陷、及刮傷 、應變痕等。 (RMK00100) . 出口鋼捲盤捲後目視不允許有鼓起. (RMK00100) | 訂單:2505DFD036/002 CG2 <生產備註> 事項如下 . 平板類,鍍鋅生產時SKIN PASS & T/L 請依據鍍鋅標準規定生產 (RMK00100) . 鍍鋅表面不可有鋅痕、壓痕、凹陷、及刮傷 、應變痕等。 (RMK00100) . 出口鋼捲盤捲後目視不允許有鼓起. (RMK00100) | 訂單:2505DFD036/002 CC1 <生產備註> 事項如下 . 【分切】是有確認原料 18.5～23.5 烤漆分切 4～5 應OK，若分切有困難請找"營業 許玲翎" (RMK-E_CHIN) . 1.本單若塗裝背面漆一律改為REVERSE COATING 例外訂單如下敘述 (RMK00163) . 2.例外訂單為R字頭超低光澤與PVDF (＞25μ)，背面漆可改 NATURE COATING，但搭配底漆避免遮蓋性不佳 (RMK00163) . ★品檢注意！JIS&CNS 訂單必須每滿50噸一定要再做一次TEST (RMK00259) | 訂單:2505DFD036/002 CC2 <生產備註> 事項如下 . 【分切】是有確認原料 18.5～23.5 烤漆分切 4～5 應OK，若分切有困難請找"營業 許玲翎" (RMK-E_CHIN) . 1.本單若塗裝背面漆一律改為REVERSE COATING 例外訂單如下敘述 (RMK00163) . 2.例外訂單為R字頭超低光澤與PVDF (＞25μ)，背面漆可改 NATURE COATING，但搭配底漆避免遮蓋性不佳 (RMK00163) . ★品檢注意！JIS&CNS 訂單必須每滿50噸一定要再做一次TEST (RMK00259) | 訂單:2505DFD036/002 RCL 無 <生產備註> 事項 | 訂單:2505DFD036/002 CCPK 無 <生產備註> 事項 | 訂單:2505DFD036/002 CGQC 無 <品檢備註> 事項 | 訂單:2505DFD036/002 CCQC <品檢備註> 事項如下 . 【分切】是有確認原料 18.5～23.5 烤漆分切 4～5 應OK，若分切有困難請找"營業 許玲翎" (RMK-E_CHIN) . 1.本單若塗裝背面漆一律改為REVERSE COATING 例外訂單如下敘述 (RMK00163) . 2.例外訂單為R字頭超低光澤與PVDF (＞25μ)，背面漆可改 NATURE COATING，但搭配底漆避免遮蓋性不佳 (RMK00163) . ★品檢注意！JIS&CNS 訂單必須每滿50噸一定要再做一次TEST (RMK00259) | 訂單:2505DFD036/002 TOL 無 <生產備註> 事項 | 【分切】是有確認原料 18.5～23.5 烤漆分切 4～5 應OK，若分切有困難請找"營業 許玲翎"^^/CC1/CC2/CCQC/ <<.E_CHIN 2025/05/13 09:41.>> | 訂單 2505DFD036/002 修改記錄如下: 20250509 11:59:28 (24025) 退火碼: >> S1, 用途碼: >> CIA008, 背面標示: >> C814, 訂單背面顏色(五碼): >> BW73Y, 背面漆膜厚: >> 12.5, 背面漆塗漆型式幾塗幾烤: >> 2, 鉻酸鹽: >> Z, 訂單厚度: >> 0.52, 訂單重: >> 20, 重量容許率(下限): >> 10, 重量容許率(上限): >> 10, 訂單寬度: >> 1219, 鍍製方式: >> AC, 鋼捲內徑: >> 508, 鋼捲下限重: >> 4, 鋼捲上限重: >> 5, 壓花條件碼: >> -, 表面花紋: >> R, 綠色識別碼: >> -, 印刷輥號: >> -, 產品代碼: >> PPGL, 皮膜碼: >> -, 單位別: >> M, 油品種類: >> Z, 塗油量: >> Z, 包裝代碼: >> D2 , 保護膜碼: >> -, 客戶試片取樣型式: >> -, 調質碼: >> S, 套筒碼: >> R , 規格: >> CGLC400-20, 製造標準: >> CNS, 表面處理劑種類: >> Z, 表面處理劑塗佈量: >> Z, 伸長率測試: >> N, 硬度測試碼: >> N, 抗拉強度測試: >> N, 降伏強度測試: >> N, 厚度變異: >> -1.4, 訂單正面顏色(五碼): >> SY356, 正面漆膜厚: >> 25, 正面漆塗漆型式幾塗幾烤: >> 2, 修邊碼: >> Y, 重量碼: >> AW, 鋼捲捲向: >> I, 鍍層碼: >> AZ150, | H:厚度偏薄
PPGL | 2505DFD037/001 | 1. 請確認PVDF訂單背標是否恰當 (OFP00144)-{.不符.} 2. 容易發生鼓起訂單, 請詢問客戶是否可允許 STAGGER捲取 (OFP00606)-{.不符.} | 1. 製造標準為MS、ASTM或銷新加坡之訂單，若無技術指定優先用料，請優先使用國內料，勿使用ANFEN (OFP00406)-{.不符.} | 1. 請確認PVDF訂單背標是否恰當 (OFP00144)-{.不符.} 2. 製造標準為MS、ASTM或銷新加坡之訂單，若無技術指定優先用料，請優先使用國內料，勿使用ANFEN (OFP00406)-{.不符.} 3. 因多PASS的烤漆單位長度是SHOW末 PASS，所以各PASS單位長度需自己算並註記於備註 (OFP00431)-{.不符.} 4. 【提醒 審單人員】CR≧0.6 要於烤漆備註調降 PMT等相關。★KP抗塵PVDF不受此限 (OFP00509)-{.不符.} 5. 容易發生鼓起訂單, 請詢問客戶是否可允許 STAGGER捲取 (OFP00606)-{.不符.} | 訂單:2505DFD037/001 CPL <生產備註> 事項如下 . 本單為烤漆背面大於等於25μ塗裝，軋延後不允許毛邊，請CPL注意修邊狀況 (RMK00124) . 【邊緣品質】此為烤漆背面25μ訂單，請加強檢視鋼捲：邊緣殘剪、側緣鋅渣或毛邊，因為會導致烤漆背面漆轉印正面 (RMK00126) . 除HGI/ HGL 訂單邊緣不噴油. 其餘皆側緣噴油 (RMK00285) | 訂單:2505DFD037/001 CR1 <生產備註> 事項如下 . 【邊緣品質】此為烤漆背面25μ訂單，請加強檢視鋼捲：邊緣殘剪、側緣鋅渣或毛邊，因為會導致烤漆背面漆轉印正面 (RMK00126) . 材質1017S之強度等同SAE1017；1017M之強度等同SAE1025 (RMK00700) | 訂單:2505DFD037/001 CR2 <生產備註> 事項如下 . 【邊緣品質】此為烤漆背面25μ訂單，請加強檢視鋼捲：邊緣殘剪、側緣鋅渣或毛邊，因為會導致烤漆背面漆轉印正面 (RMK00126) . 材質1017S之強度等同SAE1017；1017M之強度等同SAE1025 (RMK00700) | 訂單:2505DFD037/001 CG1 <生產備註> 事項如下 . 平板類,鍍鋅生產時SKIN PASS & T/L 請依據鍍鋅標準規定生產 (RMK00100) . 鍍鋅表面不可有鋅痕、壓痕、凹陷、及刮傷 、應變痕等。 (RMK00100) . 出口鋼捲盤捲後目視不允許有鼓起. (RMK00100) . 【邊緣品質】此為烤漆背面25μ訂單，請加強檢視鋼捲：邊緣殘剪、側緣鋅渣或毛邊，因為會導致烤漆背面漆轉印正面 (RMK00126) . 本單於烤漆正背面都塗裝正面漆，因此鍍鋅請管制背面表面品質比照正面 (RMK00363) . 因成形性需求故鍍層量有上限管制，排程變換前後一顆分切請U3暫留，待產線確認鍍層量後再行處置。 (RMK00532) | 訂單:2505DFD037/001 CG2 <生產備註> 事項如下 . 平板類,鍍鋅生產時SKIN PASS & T/L 請依據鍍鋅標準規定生產 (RMK00100) . 鍍鋅表面不可有鋅痕、壓痕、凹陷、及刮傷 、應變痕等。 (RMK00100) . 出口鋼捲盤捲後目視不允許有鼓起. (RMK00100) . 【邊緣品質】此為烤漆背面25μ訂單，請加強檢視鋼捲：邊緣殘剪、側緣鋅渣或毛邊，因為會導致烤漆背面漆轉印正面 (RMK00126) . 本單於烤漆正背面都塗裝正面漆，因此鍍鋅請管制背面表面品質比照正面 (RMK00363) . 【鍍層】於AZ200~AZ250 產品，單面鍍層管制上限150 g/m2 (RMK00532) . 因成形性需求故鍍層量有上限管制，排程變換前後一顆分切請U3暫留，待產線確認鍍層量後再行處置。 (RMK00532) | 訂單:2505DFD037/001 CC1 <生產備註> 事項如下 . 【第二 PASS 單位長度】118~126 m/t (RMK-E_CHIN) . 【第一 PASS 單位長度】121~128 m/t (RMK-E_CHIN) . 【PMT】1.1.因為CR厚 0.808 mm，TOP 標準PMT以243℃去計算 (RMK-E_CHIN) . 冷軋厚度 > 0.8mm 內圈須插入二張瓦楞紙,防止端板印痕.客戶為益大時不可加瓦楞紙 (RMK00059) . 【邊緣品質】此為烤漆背面25μ訂單，請加強檢視鋼捲：邊緣殘剪、側緣鋅渣或毛邊，因為會導致烤漆背面漆轉印正面 (RMK00126) . 1.本單若塗裝背面漆一律改為REVERSE COATING 例外訂單如下敘述 (RMK00163) . 2.例外訂單為R字頭超低光澤與PVDF (＞25μ)，背面漆可改 NATURE COATING，但搭配底漆避免遮蓋性不佳 (RMK00163) . 【PMT】本單面漆為"PVDF"，經會議決議需量測板溫並記錄之。每一張排程需量測一次否則追究責任 (RMK00503) . 【速限】2019/08/30 晨會決議 高鍍層（≧AZ200）生產限速≦50 mpm (RMK00508) . 【線速度】注意！凡塗1PU304者 LS不得超過 30mpm (RMK00522) . 【PMT】1.2.CC2計算完後面漆每個ZONE 爐溫各降8℃為最終爐溫 (RMK00568) . 【PMT】1.3.CC2因爐溫各降8℃為最終爐溫，請股長於TEST時 確實量測板溫 (RMK00568) . 【PMT】1.4.若發現PMT不足，請上調ZONE溫度並回饋工程師 (RMK00568) . 【PMT】1.5.品檢注意！因標準PMT有下修請注意MEK測試 (RMK00568) . 【PMT】1.6.厚板少生產，請領班量測板溫並記錄之 (RMK00568) | 訂單:2505DFD037/001 CC2 <生產備註> 事項如下 . 【第二 PASS 單位長度】118~126 m/t (RMK-E_CHIN) . 【第一 PASS 單位長度】121~128 m/t (RMK-E_CHIN) . 【PMT】1.1.因為CR厚 0.808 mm，TOP 標準PMT以243℃去計算 (RMK-E_CHIN) . 冷軋厚度 > 0.8mm 內圈須插入二張瓦楞紙,防止端板印痕.客戶為益大時不可加瓦楞紙 (RMK00059) . 【邊緣品質】此為烤漆背面25μ訂單，請加強檢視鋼捲：邊緣殘剪、側緣鋅渣或毛邊，因為會導致烤漆背面漆轉印正面 (RMK00126) . 1.本單若塗裝背面漆一律改為REVERSE COATING 例外訂單如下敘述 (RMK00163) . 2.例外訂單為R字頭超低光澤與PVDF (＞25μ)，背面漆可改 NATURE COATING，但搭配底漆避免遮蓋性不佳 (RMK00163) . 【PMT】本單面漆為"PVDF"，經會議決議需量測板溫並記錄之。每一張排程需量測一次否則追究責任 (RMK00503) . 【速限】2019/08/30 晨會決議 高鍍層（≧AZ200）生產限速≦50 mpm (RMK00508) . 【線速度】注意！凡塗1PU304者 LS不得超過 30mpm (RMK00522) . 【PMT】1.2.CC2計算完後面漆每個ZONE 爐溫各降8℃為最終爐溫 (RMK00568) . 【PMT】1.3.CC2因爐溫各降8℃為最終爐溫，請股長於TEST時 確實量測板溫 (RMK00568) . 【PMT】1.4.若發現PMT不足，請上調ZONE溫度並回饋工程師 (RMK00568) . 【PMT】1.5.品檢注意！因標準PMT有下修請注意MEK測試 (RMK00568) . 【PMT】1.6.厚板少生產，請領班量測板溫並記錄之 (RMK00568) | 訂單:2505DFD037/001 RCL <生產備註> 事項如下 . 冷軋厚度 > 0.8mm 內圈須插入二張瓦楞紙,防止端板印痕.客戶為益大時不可加瓦楞紙 (RMK00059) | 訂單:2505DFD037/001 CCPK 無 <生產備註> 事項 | 訂單:2505DFD037/001 CGQC <品檢備註> 事項如下 . 【邊緣品質】此為烤漆背面25μ訂單，請加強檢視鋼捲：邊緣殘剪、側緣鋅渣或毛邊，因為會導致烤漆背面漆轉印正面 (RMK00126) . 本單於烤漆正背面都塗裝正面漆，因此鍍鋅請管制背面表面品質比照正面 (RMK00363) . 【鍍層】於AZ200~AZ250 產品，單面鍍層管制上限150 g/m2 (RMK00532) | 訂單:2505DFD037/001 CCQC <品檢備註> 事項如下 . 【第二 PASS 單位長度】118~126 m/t (RMK-E_CHIN) . 【第一 PASS 單位長度】121~128 m/t (RMK-E_CHIN) . 【PMT】1.1.因為CR厚 0.808 mm，TOP 標準PMT以243℃去計算 (RMK-E_CHIN) . 冷軋厚度 > 0.8mm 內圈須插入二張瓦楞紙,防止端板印痕.客戶為益大時不可加瓦楞紙 (RMK00059) . 【邊緣品質】此為烤漆背面25μ訂單，請加強檢視鋼捲：邊緣殘剪、側緣鋅渣或毛邊，因為會導致烤漆背面漆轉印正面 (RMK00126) . 1.本單若塗裝背面漆一律改為REVERSE COATING 例外訂單如下敘述 (RMK00163) . 2.例外訂單為R字頭超低光澤與PVDF (＞25μ)，背面漆可改 NATURE COATING，但搭配底漆避免遮蓋性不佳 (RMK00163) . 【PMT】本單面漆為"PVDF"，經會議決議需量測板溫並記錄之。每一張排程需量測一次否則追究責任 (RMK00503) . 【速限】2019/08/30 晨會決議 高鍍層（≧AZ200）生產限速≦50 mpm (RMK00508) . 【線速度】注意！凡塗1PU304者 LS不得超過 30mpm (RMK00522) . 【PMT】1.2.CC2計算完後面漆每個ZONE 爐溫各降8℃為最終爐溫 (RMK00568) . 【PMT】1.3.CC2因爐溫各降8℃為最終爐溫，請股長於TEST時 確實量測板溫 (RMK00568) . 【PMT】1.4.若發現PMT不足，請上調ZONE溫度並回饋工程師 (RMK00568) . 【PMT】1.5.品檢注意！因標準PMT有下修請注意MEK測試 (RMK00568) . 【PMT】1.6.厚板少生產，請領班量測板溫並記錄之 (RMK00568) | 訂單:2505DFD037/001 TOL 無 <生產備註> 事項 | 【PMT】1.1.因為CR厚 0.808 mm，TOP 標準PMT以243℃去計算^^/CC1/CC2/CCQC/^^ <<.E_CHIN 2025/05/14 07:39.>> 【第一 PASS 單位長度】121~128 m/t^^/CC1/CC2/CCQC/ <<.E_CHIN 2025/05/14 07:44.>> 【第二 PASS 單位長度】118~126 m/t^^/CC1/CC2/CCQC/^^ <<.E_CHIN 2025/05/14 07:45.>> | 訂單 2505DFD037/001 修改記錄如下: 20250508 17:01:16 (22030) 退火碼: >> S1, 用途碼: >> CIA008, 背面標示: >> C135, 訂單背面顏色(五碼): >> XXXXX, 背面漆膜厚: >> NOM, 背面漆塗漆型式幾塗幾烤: >> 2, 鉻酸鹽: >> Z, 訂單厚度: >> 0.8, 訂單重: >> 140, 重量容許率(下限): >> 10, 重量容許率(上限): >> 10, 訂單寬度: >> 1219, 鍍製方式: >> BC, 鋼捲內徑: >> 508, 鋼捲下限重: >> 3, 鋼捲上限重: >> 5, 壓花條件碼: >> -, 表面花紋: >> R, 綠色識別碼: >> -, 印刷輥號: >> -, 產品代碼: >> PPGL, 皮膜碼: >> -, 單位別: >> M, 油品種類: >> Z, 塗油量: >> Z, 包裝代碼: >> D2 , 保護膜碼: >> -, 客戶試片取樣型式: >> -, 調質碼: >> S, 套筒碼: >> R , 規格: >> A792MSSGR275, 製造標準: >> ASTM, 表面處理劑種類: >> Z, 表面處理劑塗佈量: >> Z, 伸長率測試: >> Y, 硬度測試碼: >> Y, 抗拉強度測試: >> Y, 降伏強度測試: >> Y, 厚度變異: >> 0, 訂單正面顏色(五碼): >> XXXXX, 正面漆膜厚: >> NOM, 正面漆塗漆型式幾塗幾烤: >> 2, 修邊碼: >> Y, 重量碼: >> AW, 鋼捲捲向: >> O, 鍍層碼: >> AZM210, 20250513 11:36:09 (22030) 訂單背面顏色(五碼): XXXXX >> FL31Y, 背面漆膜厚: NOM >> 50, 訂單正面顏色(五碼): XXXXX >> FL77Y, 正面漆膜厚: NOM >> 50, | *: | [訂單訊息通知] 2025/05/14 上午 07:38:07 *** (秦大維 >> 通知 >> S.J. Yang) 訊息 : 容易發生鼓起訂單, 請詢問客戶是否可允許 STAGGER捲取(問起來放)
PPGL | 2505DFD037/002 |  | 1. 製造標準為MS、ASTM或銷新加坡之訂單，若無技術指定優先用料，請優先使用國內料，勿使用ANFEN (OFP00406)-{.不符.} | 1. 製造標準為MS、ASTM或銷新加坡之訂單，若無技術指定優先用料，請優先使用國內料，勿使用ANFEN (OFP00406)-{.不符.} | 訂單:2505DFD037/002 CPL <生產備註> 事項如下 . 除HGI/ HGL 訂單邊緣不噴油. 其餘皆側緣噴油 (RMK00285) | 訂單:2505DFD037/002 CR1 <生產備註> 事項如下 . 完軋寬度超出管制值上限≦2mm時,冷軋繼續生產並填寫品質異常通報單給鍍鋅線,以便調整張力與板溫 (RMK00278) | 訂單:2505DFD037/002 CR2 <生產備註> 事項如下 . 完軋寬度超出管制值上限≦2mm時,冷軋繼續生產並填寫品質異常通報單給鍍鋅線,以便調整張力與板溫 (RMK00278) | 訂單:2505DFD037/002 CG1 <生產備註> 事項如下 . 平板類,鍍鋅生產時SKIN PASS & T/L 請依據鍍鋅標準規定生產 (RMK00100) . 鍍鋅表面不可有鋅痕、壓痕、凹陷、及刮傷 、應變痕等。 (RMK00100) . 出口鋼捲盤捲後目視不允許有鼓起. (RMK00100) | 訂單:2505DFD037/002 CG2 <生產備註> 事項如下 . 平板類,鍍鋅生產時SKIN PASS & T/L 請依據鍍鋅標準規定生產 (RMK00100) . 鍍鋅表面不可有鋅痕、壓痕、凹陷、及刮傷 、應變痕等。 (RMK00100) . 出口鋼捲盤捲後目視不允許有鼓起. (RMK00100) | 訂單:2505DFD037/002 CC1 <生產備註> 事項如下 . 1.本單若塗裝背面漆一律改為REVERSE COATING 例外訂單如下敘述 (RMK00163) . 2.例外訂單為R字頭超低光澤與PVDF (＞25μ)，背面漆可改 NATURE COATING，但搭配底漆避免遮蓋性不佳 (RMK00163) . 【PMT】本單面漆為"PVDF"，經會議決議需量測板溫並記錄之。每一張排程需量測一次否則追究責任 (RMK00503) | 訂單:2505DFD037/002 CC2 <生產備註> 事項如下 . 1.本單若塗裝背面漆一律改為REVERSE COATING 例外訂單如下敘述 (RMK00163) . 2.例外訂單為R字頭超低光澤與PVDF (＞25μ)，背面漆可改 NATURE COATING，但搭配底漆避免遮蓋性不佳 (RMK00163) . 【PMT】本單面漆為"PVDF"，經會議決議需量測板溫並記錄之。每一張排程需量測一次否則追究責任 (RMK00503) | 訂單:2505DFD037/002 RCL 無 <生產備註> 事項 | 訂單:2505DFD037/002 CCPK 無 <生產備註> 事項 | 訂單:2505DFD037/002 CGQC 無 <品檢備註> 事項 | 訂單:2505DFD037/002 CCQC <品檢備註> 事項如下 . 1.本單若塗裝背面漆一律改為REVERSE COATING 例外訂單如下敘述 (RMK00163) . 2.例外訂單為R字頭超低光澤與PVDF (＞25μ)，背面漆可改 NATURE COATING，但搭配底漆避免遮蓋性不佳 (RMK00163) . 【PMT】本單面漆為"PVDF"，經會議決議需量測板溫並記錄之。每一張排程需量測一次否則追究責任 (RMK00503) | 訂單:2505DFD037/002 TOL 無 <生產備註> 事項 |  | 訂單 2505DFD037/002 修改記錄如下: 20250522 13:53:37 (06009) 退火碼: >> S1, 用途碼: >> CIA008, 背面標示: >> C105, 訂單背面顏色(五碼): >> BW73Y, 背面漆膜厚: >> 12.5, 背面漆塗漆型式幾塗幾烤: >> 2, 鉻酸鹽: >> Z, 訂單厚度: >> 0.476, 訂單重: >> 12, 重量容許率(下限): >> 10, 重量容許率(上限): >> 10, 訂單寬度: >> 914, 鍍製方式: >> BC, 鋼捲內徑: >> 508, 鋼捲下限重: >> 3, 鋼捲上限重: >> 5, 壓花條件碼: >> -, 表面花紋: >> R, 綠色識別碼: >> -, 印刷輥號: >> -, 產品代碼: >> PPGL, 皮膜碼: >> -, 單位別: >> M, 油品種類: >> Z, 塗油量: >> Z, 包裝代碼: >> D2 , 保護膜碼: >> -, 客戶試片取樣數量: >> 0, 客戶試片取樣型式: >> -, 調質碼: >> S, 套筒碼: >> R , 規格: >> A792MSSGR275, 製造標準: >> ASTM, 表面處理劑種類: >> Z, 表面處理劑塗佈量: >> Z, 伸長率測試: >> Y, 硬度測試碼: >> Y, 抗拉強度測試: >> Y, 降伏強度測試: >> Y, 厚度變異: >> 0, 訂單正面顏色(五碼): >> FL318, 正面漆膜厚: >> 25, 正面漆塗漆型式幾塗幾烤: >> 2, 修邊碼: >> Y, 重量碼: >> AW, 鋼捲捲向: >> I, 鍍層碼: >> AZM150, | *:
PPGL | 2505DFD038/001 | 1. 單捲限重檢核 (原料重:11~16, 分切困難:15.00~16.00, 單捲限重:4.00~5.00)(OFP00031)-{.不符.} | 1. 製造標準為MS、ASTM或銷新加坡之訂單，若無技術指定優先用料，請優先使用國內料，勿使用ANFEN (OFP00406)-{.不符.} | 1. CQ CR厚度超過0.7MM後要注意CR1與CR2修邊寬度要確認 (OFP00157)-{.不符.} 2. 製造標準為MS、ASTM或銷新加坡之訂單，若無技術指定優先用料，請優先使用國內料，勿使用ANFEN (OFP00406)-{.不符.} 3. 【提醒 審單人員】CR≧0.6 要於烤漆備註調降 PMT等相關。★KP抗塵PVDF不受此限 (OFP00509)-{.不符.} | 訂單:2505DFD038/001 CPL <生產備註> 事項如下 . ★A.3.【烤漆出口】分切限重請盡量朝下限生產，並請注意有無鼓起現象 (RMK-E_CHIN) . ★A.2.1.若★鍍鋅出口★發現鼓起請回饋TED，並可繼續生產 (RMK-E_CHIN) . ★A.2.鍍鋅出口並特別注意有無鼓起超出放行標準 (RMK-E_CHIN) . ★A.1.烤漆最終分切限重:4～5 T。 (RMK-E_CHIN) . ★A.訂單寬度762 mm HR標準範圍772～792 mm，因訂單26噸短缺15噸 ,故用庫存料代用 HR 寬度 805 mm代用。有超修鍍後捲取可能鼓起，請各線遵循以下 (RMK-E_CHIN) . 除HGI/ HGL 訂單邊緣不噴油. 其餘皆側緣噴油 (RMK00285) | 訂單:2505DFD038/001 CR1 <生產備註> 事項如下 . ★A.3.【烤漆出口】分切限重請盡量朝下限生產，並請注意有無鼓起現象 (RMK-E_CHIN) . ★A.2.1.若★鍍鋅出口★發現鼓起請回饋TED，並可繼續生產 (RMK-E_CHIN) . ★A.2.鍍鋅出口並特別注意有無鼓起超出放行標準 (RMK-E_CHIN) . ★A.1.烤漆最終分切限重:4～5 T。 (RMK-E_CHIN) . ★A.訂單寬度762 mm HR標準範圍772～792 mm，因訂單26噸短缺15噸 ,故用庫存料代用 HR 寬度 805 mm代用。有超修鍍後捲取可能鼓起，請各線遵循以下 (RMK-E_CHIN) | 訂單:2505DFD038/001 CR2 <生產備註> 事項如下 . ★A.3.【烤漆出口】分切限重請盡量朝下限生產，並請注意有無鼓起現象 (RMK-E_CHIN) . ★A.2.1.若★鍍鋅出口★發現鼓起請回饋TED，並可繼續生產 (RMK-E_CHIN) . ★A.2.鍍鋅出口並特別注意有無鼓起超出放行標準 (RMK-E_CHIN) . ★A.1.烤漆最終分切限重:4～5 T。 (RMK-E_CHIN) . ★A.訂單寬度762 mm HR標準範圍772～792 mm，因訂單26噸短缺15噸 ,故用庫存料代用 HR 寬度 805 mm代用。有超修鍍後捲取可能鼓起，請各線遵循以下 (RMK-E_CHIN) | 訂單:2505DFD038/001 CG1 <生產備註> 事項如下 . ★A.3.【烤漆出口】分切限重請盡量朝下限生產，並請注意有無鼓起現象 (RMK-E_CHIN) . ★A.2.1.若★鍍鋅出口★發現鼓起請回饋TED，並可繼續生產 (RMK-E_CHIN) . ★A.2.鍍鋅出口並特別注意有無鼓起超出放行標準 (RMK-E_CHIN) . ★A.1.烤漆最終分切限重:4～5 T。 (RMK-E_CHIN) . ★A.訂單寬度762 mm HR標準範圍772～792 mm，因訂單26噸短缺15噸 ,故用庫存料代用 HR 寬度 805 mm代用。有超修鍍後捲取可能鼓起，請各線遵循以下 (RMK-E_CHIN) . 平板類,鍍鋅生產時SKIN PASS & T/L 請依據鍍鋅標準規定生產 (RMK00100) . 鍍鋅表面不可有鋅痕、壓痕、凹陷、及刮傷 、應變痕等。 (RMK00100) . 出口鋼捲盤捲後目視不允許有鼓起. (RMK00100) | 訂單:2505DFD038/001 CG2 <生產備註> 事項如下 . ★A.3.【烤漆出口】分切限重請盡量朝下限生產，並請注意有無鼓起現象 (RMK-E_CHIN) . ★A.2.1.若★鍍鋅出口★發現鼓起請回饋TED，並可繼續生產 (RMK-E_CHIN) . ★A.2.鍍鋅出口並特別注意有無鼓起超出放行標準 (RMK-E_CHIN) . ★A.1.烤漆最終分切限重:4～5 T。 (RMK-E_CHIN) . ★A.訂單寬度762 mm HR標準範圍772～792 mm，因訂單26噸短缺15噸 ,故用庫存料代用 HR 寬度 805 mm代用。有超修鍍後捲取可能鼓起，請各線遵循以下 (RMK-E_CHIN) . 平板類,鍍鋅生產時SKIN PASS & T/L 請依據鍍鋅標準規定生產 (RMK00100) . 鍍鋅表面不可有鋅痕、壓痕、凹陷、及刮傷 、應變痕等。 (RMK00100) . 出口鋼捲盤捲後目視不允許有鼓起. (RMK00100) | 訂單:2505DFD038/001 CC1 <生產備註> 事項如下 . ★A.4. 此為超修鋼捲，請烤漆品檢加強注意邊緣鼓起之確認，COIL NO 5051759母鋼第一分切請計畫性暫留(當班送RCL外切10米確認板形)，原因為鼓起確認 (RMK-E_CHIN) . ★A.3.【烤漆出口】分切限重請盡量朝下限生產，並請注意有無鼓起現象 (RMK-E_CHIN) . ★A.2.1.若★鍍鋅出口★發現鼓起請回饋TED，並可繼續生產 (RMK-E_CHIN) . ★A.2.鍍鋅出口並特別注意有無鼓起超出放行標準 (RMK-E_CHIN) . ★A.1.烤漆最終分切限重:4～5 T。 (RMK-E_CHIN) . ★A.訂單寬度762 mm HR標準範圍772～792 mm，因訂單26噸短缺15噸 ,故用庫存料代用 HR 寬度 805 mm代用。有超修鍍後捲取可能鼓起，請各線遵循以下 (RMK-E_CHIN) . 【PMT】1.1.因為CR厚 0.808 mm，TOP 標準PMT以244℃去計算 (RMK-E_CHIN) . 【修補漆】郁潔曰：修補漆*1 (RMK-E_CHIN) . 【分切】郁潔曰：限重4~5噸，最後一顆可不依限重 (RMK-E_CHIN) . 冷軋厚度 > 0.8mm 內圈須插入二張瓦楞紙,防止端板印痕.客戶為益大時不可加瓦楞紙 (RMK00059) . 1.本單若塗裝背面漆一律改為REVERSE COATING 例外訂單如下敘述 (RMK00163) . 2.例外訂單為R字頭超低光澤與PVDF (＞25μ)，背面漆可改 NATURE COATING，但搭配底漆避免遮蓋性不佳 (RMK00163) . ★★★注意！KP PVDF烘烤時間不得低於50秒，因此線速度 LS≦48 mpm★★★ (RMK00232) . 請出口主操加貼"請勿堆疊"標簽紅色 (RMK00317) . 因金屬粉塗裝捲取容易變形，請RCL重整後、包裝與倉庫一律放置SKID上防止變形 (RMK00317) . 【PMT】本單面漆為"PVDF"，經會議決議需量測板溫並記錄之。每一張排程需量測一次否則追究責任 (RMK00503) . 【PMT】1.2.CC2計算完後面漆每個ZONE 爐溫各降8℃為最終爐溫 (RMK00568) . 【PMT】1.3.CC2因爐溫各降8℃為最終爐溫，請股長於TEST時 確實量測板溫 (RMK00568) . 【PMT】1.4.若發現PMT不足，請上調ZONE溫度並回饋工程師 (RMK00568) . 【PMT】1.5.品檢注意！因標準PMT有下修請注意MEK測試 (RMK00568) . 【PMT】1.6.厚板少生產，請領班量測板溫並記錄之 (RMK00568) | 訂單:2505DFD038/001 CC2 <生產備註> 事項如下 . ★A.4. 此為超修鋼捲，請烤漆品檢加強注意邊緣鼓起之確認，COIL NO 5051759母鋼第一分切請計畫性暫留(當班送RCL外切10米確認板形)，原因為鼓起確認 (RMK-E_CHIN) . ★A.3.【烤漆出口】分切限重請盡量朝下限生產，並請注意有無鼓起現象 (RMK-E_CHIN) . ★A.2.1.若★鍍鋅出口★發現鼓起請回饋TED，並可繼續生產 (RMK-E_CHIN) . ★A.2.鍍鋅出口並特別注意有無鼓起超出放行標準 (RMK-E_CHIN) . ★A.1.烤漆最終分切限重:4～5 T。 (RMK-E_CHIN) . ★A.訂單寬度762 mm HR標準範圍772～792 mm，因訂單26噸短缺15噸 ,故用庫存料代用 HR 寬度 805 mm代用。有超修鍍後捲取可能鼓起，請各線遵循以下 (RMK-E_CHIN) . 【PMT】1.1.因為CR厚 0.808 mm，TOP 標準PMT以244℃去計算 (RMK-E_CHIN) . 【修補漆】郁潔曰：修補漆*1 (RMK-E_CHIN) . 【分切】郁潔曰：限重4~5噸，最後一顆可不依限重 (RMK-E_CHIN) . 冷軋厚度 > 0.8mm 內圈須插入二張瓦楞紙,防止端板印痕.客戶為益大時不可加瓦楞紙 (RMK00059) . 1.本單若塗裝背面漆一律改為REVERSE COATING 例外訂單如下敘述 (RMK00163) . 2.例外訂單為R字頭超低光澤與PVDF (＞25μ)，背面漆可改 NATURE COATING，但搭配底漆避免遮蓋性不佳 (RMK00163) . ★★★注意！KP PVDF烘烤時間不得低於50秒，因此線速度 LS≦48 mpm★★★ (RMK00232) . 請出口主操加貼"請勿堆疊"標簽紅色 (RMK00317) . 因金屬粉塗裝捲取容易變形，請RCL重整後、包裝與倉庫一律放置SKID上防止變形 (RMK00317) . 【PMT】本單面漆為"PVDF"，經會議決議需量測板溫並記錄之。每一張排程需量測一次否則追究責任 (RMK00503) . 【PMT】1.2.CC2計算完後面漆每個ZONE 爐溫各降8℃為最終爐溫 (RMK00568) . 【PMT】1.3.CC2因爐溫各降8℃為最終爐溫，請股長於TEST時 確實量測板溫 (RMK00568) . 【PMT】1.4.若發現PMT不足，請上調ZONE溫度並回饋工程師 (RMK00568) . 【PMT】1.5.品檢注意！因標準PMT有下修請注意MEK測試 (RMK00568) . 【PMT】1.6.厚板少生產，請領班量測板溫並記錄之 (RMK00568) | 訂單:2505DFD038/001 RCL <生產備註> 事項如下 . ★A.3.【烤漆出口】分切限重請盡量朝下限生產，並請注意有無鼓起現象 (RMK-E_CHIN) . ★A.2.1.若★鍍鋅出口★發現鼓起請回饋TED，並可繼續生產 (RMK-E_CHIN) . ★A.2.鍍鋅出口並特別注意有無鼓起超出放行標準 (RMK-E_CHIN) . ★A.1.烤漆最終分切限重:4～5 T。 (RMK-E_CHIN) . 冷軋厚度 > 0.8mm 內圈須插入二張瓦楞紙,防止端板印痕.客戶為益大時不可加瓦楞紙 (RMK00059) . 因金屬粉塗裝捲取容易變形，請RCL重整後、包裝與倉庫一律放置SKID上防止變形 (RMK00317) | 訂單:2505DFD038/001 CCPK <生產備註> 事項如下 . 因金屬粉塗裝捲取容易變形，請RCL重整後、包裝與倉庫一律放置SKID上防止變形 (RMK00317) | 訂單:2505DFD038/001 CGQC <品檢備註> 事項如下 . ★A.3.【烤漆出口】分切限重請盡量朝下限生產，並請注意有無鼓起現象 (RMK-E_CHIN) . ★A.2.1.若★鍍鋅出口★發現鼓起請回饋TED，並可繼續生產 (RMK-E_CHIN) . ★A.2.鍍鋅出口並特別注意有無鼓起超出放行標準 (RMK-E_CHIN) . ★A.1.烤漆最終分切限重:4～5 T。 (RMK-E_CHIN) . ★A.訂單寬度762 mm HR標準範圍772～792 mm，因訂單26噸短缺15噸 ,故用庫存料代用 HR 寬度 805 mm代用。有超修鍍後捲取可能鼓起，請各線遵循以下 (RMK-E_CHIN) | 訂單:2505DFD038/001 CCQC <品檢備註> 事項如下 . ★A.4. 此為超修鋼捲，請烤漆品檢加強注意邊緣鼓起之確認，COIL NO 5051759母鋼第一分切請計畫性暫留(當班送RCL外切10米確認板形)，原因為鼓起確認 (RMK-E_CHIN) . ★A.3.【烤漆出口】分切限重請盡量朝下限生產，並請注意有無鼓起現象 (RMK-E_CHIN) . ★A.2.1.若★鍍鋅出口★發現鼓起請回饋TED，並可繼續生產 (RMK-E_CHIN) . ★A.2.鍍鋅出口並特別注意有無鼓起超出放行標準 (RMK-E_CHIN) . ★A.1.烤漆最終分切限重:4～5 T。 (RMK-E_CHIN) . ★A.訂單寬度762 mm HR標準範圍772～792 mm，因訂單26噸短缺15噸 ,故用庫存料代用 HR 寬度 805 mm代用。有超修鍍後捲取可能鼓起，請各線遵循以下 (RMK-E_CHIN) . 【PMT】1.1.因為CR厚 0.808 mm，TOP 標準PMT以244℃去計算 (RMK-E_CHIN) . 【修補漆】郁潔曰：修補漆*1 (RMK-E_CHIN) . 【分切】郁潔曰：限重4~5噸，最後一顆可不依限重 (RMK-E_CHIN) . 冷軋厚度 > 0.8mm 內圈須插入二張瓦楞紙,防止端板印痕.客戶為益大時不可加瓦楞紙 (RMK00059) . 1.本單若塗裝背面漆一律改為REVERSE COATING 例外訂單如下敘述 (RMK00163) . 2.例外訂單為R字頭超低光澤與PVDF (＞25μ)，背面漆可改 NATURE COATING，但搭配底漆避免遮蓋性不佳 (RMK00163) . 因金屬粉塗裝捲取容易變形，請RCL重整後、包裝與倉庫一律放置SKID上防止變形 (RMK00317) . 【PMT】本單面漆為"PVDF"，經會議決議需量測板溫並記錄之。每一張排程需量測一次否則追究責任 (RMK00503) . 【PMT】1.2.CC2計算完後面漆每個ZONE 爐溫各降8℃為最終爐溫 (RMK00568) . 【PMT】1.3.CC2因爐溫各降8℃為最終爐溫，請股長於TEST時 確實量測板溫 (RMK00568) . 【PMT】1.4.若發現PMT不足，請上調ZONE溫度並回饋工程師 (RMK00568) . 【PMT】1.5.品檢注意！因標準PMT有下修請注意MEK測試 (RMK00568) . 【PMT】1.6.厚板少生產，請領班量測板溫並記錄之 (RMK00568) | 訂單:2505DFD038/001 TOL 無 <生產備註> 事項 | 【分切】郁潔曰：限重4~5噸，最後一顆可不依限重^^/CC1/CC2/CCQC/ <<.E_CHIN 2025/05/12 13:41.>> 【修補漆】郁潔曰：修補漆*1^^/CC1/CC2/CCQC/ <<.E_CHIN 2025/05/12 13:41.>> 【PMT】1.1.因為CR厚 0.808 mm，TOP 標準PMT以244℃去計算^^/CC1/CC2/CCQC/^^ <<.E_CHIN 2025/05/12 13:43.>> ★A.訂單寬度762 mm HR標準範圍772～792 mm，因訂單26噸短缺15噸 ,故用庫存料代用 HR 寬度 805 mm代用。有超修鍍後捲取可能鼓起，請各線遵循以下^^/CPL/CR1/CR2/CG1/CG2/CC1/CC2/CGQC/CCQC/ <<.E_CHIN 2025/05/15 09:04.>> ★A.1.烤漆最終分切限重:4～5 T。^^/CPL/CR1/CR2/CG1/CG2/CC1/CC2/CGQC/CCQC/RCL/^^ <<.E_CHIN 2025/05/15 09:04.>> ★A.2.鍍鋅出口並特別注意有無鼓起超出放行標準^^/CPL/CR1/CR2/CG1/CG2/CC1/CC2/CGQC/CCQC/RCL/^^ <<.E_CHIN 2025/05/15 09:06.>> ★A.2.1.若★鍍鋅出口★發現鼓起請回饋TED，並可繼續生產^^/CPL/CR1/CR2/CG1/CG2/CC1/CC2/CGQC/CCQC/RCL/^^ <<.E_CHIN 2025/05/15 09:06.>> ★A.3.【烤漆出口】分切限重請盡量朝下限生產，並請注意有無鼓起現象^^/CPL/CR1/CR2/CG1/CG2/CC1/CC2/CGQC/CCQC/RCL/^^ <<.E_CHIN 2025/05/15 09:07.>> ★A.4. 此為超修鋼捲，請烤漆品檢加強注意邊緣鼓起之確認，COIL NO 5051759母鋼第一分切請計畫性暫留(當班送RCL外切10米確認板形)，原因為鼓起確認^^/CC1/CC2/CCQC/ <<.E_CHIN 2025/05/15 09:09.>> | 訂單 2505DFD038/001 修改記錄如下: 20250508 16:56:22 (22030) 退火碼: >> S1, 用途碼: >> CIA008, 背面標示: >> C105, 訂單背面顏色(五碼): >> BW73Y, 背面漆膜厚: >> 12.5, 背面漆塗漆型式幾塗幾烤: >> 2, 鉻酸鹽: >> Z, 訂單厚度: >> 0.8, 訂單重: >> 26, 重量容許率(下限): >> 10, 重量容許率(上限): >> 10, 訂單寬度: >> 762, 鍍製方式: >> BC, 鋼捲內徑: >> 508, 鋼捲下限重: >> 4, 鋼捲上限重: >> 5, 壓花條件碼: >> -, 表面花紋: >> R, 綠色識別碼: >> -, 印刷輥號: >> -, 產品代碼: >> PPGL, 皮膜碼: >> -, 單位別: >> M, 油品種類: >> Z, 塗油量: >> Z, 包裝代碼: >> D2 , 保護膜碼: >> -, 客戶試片取樣型式: >> -, 調質碼: >> S, 套筒碼: >> R , 規格: >> A792MCQ, 製造標準: >> ASTM, 表面處理劑種類: >> Z, 表面處理劑塗佈量: >> Z, 伸長率測試: >> N, 硬度測試碼: >> N, 抗拉強度測試: >> N, 降伏強度測試: >> N, 厚度變異: >> 0, 訂單正面顏色(五碼): >> FV397, 正面漆膜厚: >> 25, 正面漆塗漆型式幾塗幾烤: >> 2, 修邊碼: >> Y, 重量碼: >> AW, 鋼捲捲向: >> I, 鍍層碼: >> AZM150, | *: | [訂單訊息通知] 2025/05/12 下午 01:24:08 *** (秦大維 >> 通知 >> Seren Lin) 訊息 : 提醒！相同底材先前淀剛都下+1.4厚度變異
PPGL | 2505DFD038/002 | 1. ※【提醒】！曾因岩棉複合板BK材質發生黏不住，若BK顏色未曾使用於複合板訂單時需確認※ (OFP00625)-{.不符.} 2. 單捲限重檢核 (原料重:18.5~23.5, 分切困難:20.00~20.80, 單捲限重:4.00~5.20)(OFP00031)-{.不符.} | 1. 製造標準為MS、ASTM或銷新加坡之訂單，若無技術指定優先用料，請優先使用國內料，勿使用ANFEN (OFP00406)-{.不符.} 2. 用途 CIA021 岩棉複合板"忌用"超修鋼捲(HR寬度-訂單寬度 ＞30 MM) (OFP00718)-{.不符.} | 1. CQ CR厚度超過0.7MM後要注意CR1與CR2修邊寬度要確認 (OFP00157)-{.不符.} 2. 製造標準為MS、ASTM或銷新加坡之訂單，若無技術指定優先用料，請優先使用國內料，勿使用ANFEN (OFP00406)-{.不符.} 3. 【提醒 審單人員】CR≧0.6 要於烤漆備註調降 PMT等相關。★KP抗塵PVDF不受此限 (OFP00509)-{.不符.} 4. ※【提醒】！曾因岩棉複合板BK材質發生黏不住，若BK顏色未曾使用於複合板訂單時需確認※ (OFP00625)-{.不符.} 5. 用途 CIA021 岩棉複合板"忌用"超修鋼捲(HR寬度-訂單寬度 ＞30 MM) (OFP00718)-{.不符.} | 訂單:2505DFD038/002 CPL <生產備註> 事項如下 . 除HGI/ HGL 訂單邊緣不噴油. 其餘皆側緣噴油 (RMK00285) . 1.指定CR2&CG1(0.6~0.8 指定 CG2)&CC1 生產以岩棉複合板板形品質生產與管制 (RMK00428) . 2.CR2生產請依循以下規定 (RMK00428) . 2.1. 生產方式比照森鉅產品 (RMK00428) . 2.2. 下工輥採用special crown (RMK00428) . 2.3. 末2 pass中波條件:10~12 I_UNIT,速度:600mpm(降速調板) (RMK00428) . 5.2.參考SKP R/F=180, INC=70, EL%=0.40%, T/L E輥=7.5, C輥=5.1, L輥=7.7, #7 bending -0.9 (RMK00428) | 訂單:2505DFD038/002 CR1 <生產備註> 事項如下 . 1.指定CR2&CG1(0.6~0.8 指定 CG2)&CC1 生產以岩棉複合板板形品質生產與管制 (RMK00428) . 2.CR2生產請依循以下規定 (RMK00428) . 2.1. 生產方式比照森鉅產品 (RMK00428) . 2.2. 下工輥採用special crown (RMK00428) . 2.3. 末2 pass中波條件:10~12 I_UNIT,速度:600mpm(降速調板) (RMK00428) . 2.4. 使用小工輥生產(工輥直徑410mm以下),以降低軋延力,提升板形平坦度水準. (RMK00428) . 5.2.參考SKP R/F=180, INC=70, EL%=0.40%, T/L E輥=7.5, C輥=5.1, L輥=7.7, #7 bending -0.9 (RMK00428) | 訂單:2505DFD038/002 CR2 <生產備註> 事項如下 . 1.指定CR2&CG1(0.6~0.8 指定 CG2)&CC1 生產以岩棉複合板板形品質生產與管制 (RMK00428) . 2.CR2生產請依循以下規定 (RMK00428) . 2.1. 生產方式比照森鉅產品 (RMK00428) . 2.2. 下工輥採用special crown (RMK00428) . 2.3. 末2 pass中波條件:10~12 I_UNIT,速度:600mpm(降速調板) (RMK00428) . 2.4. 使用小工輥生產(工輥直徑410mm以下),以降低軋延力,提升板形平坦度水準. (RMK00428) . 5.2.參考SKP R/F=180, INC=70, EL%=0.40%, T/L E輥=7.5, C輥=5.1, L輥=7.7, #7 bending -0.9 (RMK00428) | 訂單:2505DFD038/002 CG1 <生產備註> 事項如下 . ★1.依2021/10/29產銷會議決議，本單作為岩棉複合板測試。請各單位配合以★ (RMK00428) . 1.指定CR2&CG1(0.6~0.8 指定 CG2)&CC1 生產以岩棉複合板板形品質生產與管制 (RMK00428) . 2.CR2生產請依循以下規定 (RMK00428) . 2.1. 生產方式比照森鉅產品 (RMK00428) . 2.2. 下工輥採用special crown (RMK00428) . 2.3. 末2 pass中波條件:10~12 I_UNIT,速度:600mpm(降速調板) (RMK00428) . 2.4. 使用小工輥生產(工輥直徑410mm以下),以降低軋延力,提升板形平坦度水準. (RMK00428) . 3.鍍鋅板形以現行岩棉複合板管制...2022/09/27會議 (RMK00428) . 4.烤漆最終PASS不用 T/L(弓形度異常可使用tension mode) (RMK00428) . 5.1.指定CG1, 製程SOP備註:(若 CG2 生產"5.1"與"5.2"不用理會) (RMK00428) . 5.2.參考SKP R/F=180, INC=70, EL%=0.40%, T/L E輥=7.5, C輥=5.1, L輥=7.7, #7 bending -0.9 (RMK00428) . 7. 若GL鋼捲板形NG則通知PP＆TED 相關人員。先投入CC2重整平後,再投入CC1生產 (RMK00428) . 8.若因板形不良先至CC2整平，其出口收捲張力UT= 2.4 kg/mm2 (RMK00428) . 9.★生產請注意！允許小邊波，不得產生中波★ (RMK00428) . 10.【品檢】烤漆出口每顆母鋼第二、第四分切頭板以及尾切的尾板需量測板形 (RMK00428) . 【鍍鋅岩棉板形】參考 鍍(鋁)鋅產品一級品板形品質要求總覽表 (RMK00428) | 訂單:2505DFD038/002 CG2 <生產備註> 事項如下 . ★1.依2021/10/29產銷會議決議，本單作為岩棉複合板測試。請各單位配合以★ (RMK00428) . 1.指定CR2&CG1(0.6~0.8 指定 CG2)&CC1 生產以岩棉複合板板形品質生產與管制 (RMK00428) . 2.CR2生產請依循以下規定 (RMK00428) . 2.1. 生產方式比照森鉅產品 (RMK00428) . 2.2. 下工輥採用special crown (RMK00428) . 2.3. 末2 pass中波條件:10~12 I_UNIT,速度:600mpm(降速調板) (RMK00428) . 2.4. 使用小工輥生產(工輥直徑410mm以下),以降低軋延力,提升板形平坦度水準. (RMK00428) . 3.鍍鋅板形以現行岩棉複合板管制...2022/09/27會議 (RMK00428) . 4.烤漆最終PASS不用 T/L(弓形度異常可使用tension mode) (RMK00428) . 7. 若GL鋼捲板形NG則通知PP＆TED 相關人員。先投入CC2重整平後,再投入CC1生產 (RMK00428) . 8.若因板形不良先至CC2整平，其出口收捲張力UT= 2.4 kg/mm2 (RMK00428) . 9.★生產請注意！允許小邊波，不得產生中波★ (RMK00428) . 10.【品檢】烤漆出口每顆母鋼第二、第四分切頭板以及尾切的尾板需量測板形 (RMK00428) . 【鍍鋅岩棉板形】參考 鍍(鋁)鋅產品一級品板形品質要求總覽表 (RMK00428) | 訂單:2505DFD038/002 CC1 <生產備註> 事項如下 . 【PMT】1.1.因為CR厚 0.766 mm，TOP 標準PMT以246℃去計算 (RMK-E_CHIN) . 【650M 分切長度重量】指定650M 重量：4.73～5.06 噸。符合分切限重 4～5.2 噸 (RMK-E_CHIN) . 【分切】郁潔曰：請依米數分切，650米一切，餘一小顆可不依限重。 (RMK-E_CHIN) . 1.本單若塗裝背面漆一律改為REVERSE COATING 例外訂單如下敘述 (RMK00163) . 2.例外訂單為R字頭超低光澤與PVDF (＞25μ)，背面漆可改 NATURE COATING，但搭配底漆避免遮蓋性不佳 (RMK00163) . ★★★注意！KP PVDF烘烤時間不得低於50秒，因此線速度 LS≦48 mpm★★★ (RMK00232) . 請出口主操加貼"請勿堆疊"標簽紅色 (RMK00317) . 因金屬粉塗裝捲取容易變形，請RCL重整後、包裝與倉庫一律放置SKID上防止變形 (RMK00317) . ★1.依2021/10/29產銷會議決議，本單作為岩棉複合板測試。請各單位配合以★ (RMK00428) . 1.指定CR2&CG1(0.6~0.8 指定 CG2)&CC1 生產以岩棉複合板板形品質生產與管制 (RMK00428) . 2.CR2生產請依循以下規定 (RMK00428) . 2.1. 生產方式比照森鉅產品 (RMK00428) . 2.2. 下工輥採用special crown (RMK00428) . 2.3. 末2 pass中波條件:10~12 I_UNIT,速度:600mpm(降速調板) (RMK00428) . 3.鍍鋅板形以現行岩棉複合板管制...2022/09/27會議 (RMK00428) . 4.烤漆最終PASS不用 T/L(弓形度異常可使用tension mode) (RMK00428) . 5.1.指定CG1, 製程SOP備註:(若 CG2 生產"5.1"與"5.2"不用理會) (RMK00428) . 5.2.參考SKP R/F=180, INC=70, EL%=0.40%, T/L E輥=7.5, C輥=5.1, L輥=7.7, #7 bending -0.9 (RMK00428) . 6.烤漆最終PASS指定CC1, 不使用T/L(弓形度異常可使用tension mode) , 出口收捲張力UT= 2.0 kg/mm2, TAPPER TENSION 15％ (RMK00428) . 7. 若GL鋼捲板形NG則通知PP＆TED 相關人員。先投入CC2重整平後,再投入CC1生產 (RMK00428) . 8.若因板形不良先至CC2整平，其出口收捲張力UT= 2.4 kg/mm2 (RMK00428) . 9.★生產請注意！允許小邊波，不得產生中波★ (RMK00428) . 10.【品檢】烤漆出口每顆母鋼第二、第四分切頭板以及尾切的尾板需量測板形 (RMK00428) . 【烤一收捲張力】注意！烤漆收捲張力請設定 2.0 kg/mm2 (RMK00428) . 【烤一收捲張力】注意！ TAPPER TENSION 15％ (RMK00428) . 【烤漆岩棉板形】參考 烤漆產品一級品板形品質要求總覽表 (RMK00428) . 【PMT】本單面漆為"PVDF"，經會議決議需量測板溫並記錄之。每一張排程需量測一次否則追究責任 (RMK00503) . 【PMT】1.2.CC2計算完後面漆每個ZONE 爐溫各降8℃為最終爐溫 (RMK00568) . 【PMT】1.3.CC2因爐溫各降8℃為最終爐溫，請股長於TEST時 確實量測板溫 (RMK00568) . 【PMT】1.4.若發現PMT不足，請上調ZONE溫度並回饋工程師 (RMK00568) . 【PMT】1.5.品檢注意！因標準PMT有下修請注意MEK測試 (RMK00568) . 【PMT】1.6.厚板少生產，請領班量測板溫並記錄之 (RMK00568) | 訂單:2505DFD038/002 CC2 <生產備註> 事項如下 . 【PMT】1.1.因為CR厚 0.766 mm，TOP 標準PMT以246℃去計算 (RMK-E_CHIN) . 【650M 分切長度重量】指定650M 重量：4.73～5.06 噸。符合分切限重 4～5.2 噸 (RMK-E_CHIN) . 【分切】郁潔曰：請依米數分切，650米一切，餘一小顆可不依限重。 (RMK-E_CHIN) . 1.本單若塗裝背面漆一律改為REVERSE COATING 例外訂單如下敘述 (RMK00163) . 2.例外訂單為R字頭超低光澤與PVDF (＞25μ)，背面漆可改 NATURE COATING，但搭配底漆避免遮蓋性不佳 (RMK00163) . ★★★注意！KP PVDF烘烤時間不得低於50秒，因此線速度 LS≦48 mpm★★★ (RMK00232) . 請出口主操加貼"請勿堆疊"標簽紅色 (RMK00317) . 因金屬粉塗裝捲取容易變形，請RCL重整後、包裝與倉庫一律放置SKID上防止變形 (RMK00317) . ★1.依2021/10/29產銷會議決議，本單作為岩棉複合板測試。請各單位配合以★ (RMK00428) . 1.指定CR2&CG1(0.6~0.8 指定 CG2)&CC1 生產以岩棉複合板板形品質生產與管制 (RMK00428) . 2.CR2生產請依循以下規定 (RMK00428) . 2.1. 生產方式比照森鉅產品 (RMK00428) . 2.2. 下工輥採用special crown (RMK00428) . 2.3. 末2 pass中波條件:10~12 I_UNIT,速度:600mpm(降速調板) (RMK00428) . 3.鍍鋅板形以現行岩棉複合板管制...2022/09/27會議 (RMK00428) . 4.烤漆最終PASS不用 T/L(弓形度異常可使用tension mode) (RMK00428) . 5.1.指定CG1, 製程SOP備註:(若 CG2 生產"5.1"與"5.2"不用理會) (RMK00428) . 5.2.參考SKP R/F=180, INC=70, EL%=0.40%, T/L E輥=7.5, C輥=5.1, L輥=7.7, #7 bending -0.9 (RMK00428) . 6.烤漆最終PASS指定CC1, 不使用T/L(弓形度異常可使用tension mode) , 出口收捲張力UT= 2.0 kg/mm2, TAPPER TENSION 15％ (RMK00428) . 7. 若GL鋼捲板形NG則通知PP＆TED 相關人員。先投入CC2重整平後,再投入CC1生產 (RMK00428) . 8.若因板形不良先至CC2整平，其出口收捲張力UT= 2.4 kg/mm2 (RMK00428) . 9.★生產請注意！允許小邊波，不得產生中波★ (RMK00428) . 10.【品檢】烤漆出口每顆母鋼第二、第四分切頭板以及尾切的尾板需量測板形 (RMK00428) . 【烤一收捲張力】注意！烤漆收捲張力請設定 2.0 kg/mm2 (RMK00428) . 【烤一收捲張力】注意！ TAPPER TENSION 15％ (RMK00428) . 【烤漆岩棉板形】參考 烤漆產品一級品板形品質要求總覽表 (RMK00428) . 【PMT】本單面漆為"PVDF"，經會議決議需量測板溫並記錄之。每一張排程需量測一次否則追究責任 (RMK00503) . 【PMT】1.2.CC2計算完後面漆每個ZONE 爐溫各降8℃為最終爐溫 (RMK00568) . 【PMT】1.3.CC2因爐溫各降8℃為最終爐溫，請股長於TEST時 確實量測板溫 (RMK00568) . 【PMT】1.4.若發現PMT不足，請上調ZONE溫度並回饋工程師 (RMK00568) . 【PMT】1.5.品檢注意！因標準PMT有下修請注意MEK測試 (RMK00568) . 【PMT】1.6.厚板少生產，請領班量測板溫並記錄之 (RMK00568) | 訂單:2505DFD038/002 RCL <生產備註> 事項如下 . 因金屬粉塗裝捲取容易變形，請RCL重整後、包裝與倉庫一律放置SKID上防止變形 (RMK00317) . ★1.依2021/10/29產銷會議決議，本單作為岩棉複合板測試。請各單位配合以★ (RMK00428) . 2.CR2生產請依循以下規定 (RMK00428) . 2.1. 生產方式比照森鉅產品 (RMK00428) . 2.2. 下工輥採用special crown (RMK00428) . 2.3. 末2 pass中波條件:10~12 I_UNIT,速度:600mpm(降速調板) (RMK00428) | 訂單:2505DFD038/002 CCPK <生產備註> 事項如下 . 因金屬粉塗裝捲取容易變形，請RCL重整後、包裝與倉庫一律放置SKID上防止變形 (RMK00317) | 訂單:2505DFD038/002 CGQC <品檢備註> 事項如下 . 1.指定CR2&CG1(0.6~0.8 指定 CG2)&CC1 生產以岩棉複合板板形品質生產與管制 (RMK00428) . 2.CR2生產請依循以下規定 (RMK00428) . 2.1. 生產方式比照森鉅產品 (RMK00428) . 2.2. 下工輥採用special crown (RMK00428) . 2.3. 末2 pass中波條件:10~12 I_UNIT,速度:600mpm(降速調板) (RMK00428) . 2.4. 使用小工輥生產(工輥直徑410mm以下),以降低軋延力,提升板形平坦度水準. (RMK00428) . 3.鍍鋅板形以現行岩棉複合板管制...2022/09/27會議 (RMK00428) . 4.烤漆最終PASS不用 T/L(弓形度異常可使用tension mode) (RMK00428) . 5.1.指定CG1, 製程SOP備註:(若 CG2 生產"5.1"與"5.2"不用理會) (RMK00428) . 5.2.參考SKP R/F=180, INC=70, EL%=0.40%, T/L E輥=7.5, C輥=5.1, L輥=7.7, #7 bending -0.9 (RMK00428) . 7. 若GL鋼捲板形NG則通知PP＆TED 相關人員。先投入CC2重整平後,再投入CC1生產 (RMK00428) . 8.若因板形不良先至CC2整平，其出口收捲張力UT= 2.4 kg/mm2 (RMK00428) . 9.★生產請注意！允許小邊波，不得產生中波★ (RMK00428) . 10.【品檢】烤漆出口每顆母鋼第二、第四分切頭板以及尾切的尾板需量測板形 (RMK00428) . 【鍍鋅岩棉板形】參考 鍍(鋁)鋅產品一級品板形品質要求總覽表 (RMK00428) | 訂單:2505DFD038/002 CCQC <品檢備註> 事項如下 . 【PMT】1.1.因為CR厚 0.766 mm，TOP 標準PMT以246℃去計算 (RMK-E_CHIN) . 【650M 分切長度重量】指定650M 重量：4.73～5.06 噸。符合分切限重 4～5.2 噸 (RMK-E_CHIN) . 【分切】郁潔曰：請依米數分切，650米一切，餘一小顆可不依限重。 (RMK-E_CHIN) . 1.本單若塗裝背面漆一律改為REVERSE COATING 例外訂單如下敘述 (RMK00163) . 2.例外訂單為R字頭超低光澤與PVDF (＞25μ)，背面漆可改 NATURE COATING，但搭配底漆避免遮蓋性不佳 (RMK00163) . 因金屬粉塗裝捲取容易變形，請RCL重整後、包裝與倉庫一律放置SKID上防止變形 (RMK00317) . ★1.依2021/10/29產銷會議決議，本單作為岩棉複合板測試。請各單位配合以★ (RMK00428) . 1.指定CR2&CG1(0.6~0.8 指定 CG2)&CC1 生產以岩棉複合板板形品質生產與管制 (RMK00428) . 2.CR2生產請依循以下規定 (RMK00428) . 2.1. 生產方式比照森鉅產品 (RMK00428) . 2.2. 下工輥採用special crown (RMK00428) . 2.3. 末2 pass中波條件:10~12 I_UNIT,速度:600mpm(降速調板) (RMK00428) . 3.鍍鋅板形以現行岩棉複合板管制...2022/09/27會議 (RMK00428) . 4.烤漆最終PASS不用 T/L(弓形度異常可使用tension mode) (RMK00428) . 5.1.指定CG1, 製程SOP備註:(若 CG2 生產"5.1"與"5.2"不用理會) (RMK00428) . 5.2.參考SKP R/F=180, INC=70, EL%=0.40%, T/L E輥=7.5, C輥=5.1, L輥=7.7, #7 bending -0.9 (RMK00428) . 6.烤漆最終PASS指定CC1, 不使用T/L(弓形度異常可使用tension mode) , 出口收捲張力UT= 2.0 kg/mm2, TAPPER TENSION 15％ (RMK00428) . 7. 若GL鋼捲板形NG則通知PP＆TED 相關人員。先投入CC2重整平後,再投入CC1生產 (RMK00428) . 8.若因板形不良先至CC2整平，其出口收捲張力UT= 2.4 kg/mm2 (RMK00428) . 9.★生產請注意！允許小邊波，不得產生中波★ (RMK00428) . 10.【品檢】烤漆出口每顆母鋼第二、第四分切頭板以及尾切的尾板需量測板形 (RMK00428) . 【烤一收捲張力】注意！烤漆收捲張力請設定 2.0 kg/mm2 (RMK00428) . 【烤一收捲張力】注意！ TAPPER TENSION 15％ (RMK00428) . 【烤漆岩棉板形】參考 烤漆產品一級品板形品質要求總覽表 (RMK00428) . 【PMT】本單面漆為"PVDF"，經會議決議需量測板溫並記錄之。每一張排程需量測一次否則追究責任 (RMK00503) . 【PMT】1.2.CC2計算完後面漆每個ZONE 爐溫各降8℃為最終爐溫 (RMK00568) . 【PMT】1.3.CC2因爐溫各降8℃為最終爐溫，請股長於TEST時 確實量測板溫 (RMK00568) . 【PMT】1.4.若發現PMT不足，請上調ZONE溫度並回饋工程師 (RMK00568) . 【PMT】1.5.品檢注意！因標準PMT有下修請注意MEK測試 (RMK00568) . 【PMT】1.6.厚板少生產，請領班量測板溫並記錄之 (RMK00568) | 訂單:2505DFD038/002 TOL 無 <生產備註> 事項 | 【分切】郁潔曰：請依米數分切，650米一切，餘一小顆可不依限重。^^/CC1/CC2/CCQC/ <<.E_CHIN 2025/05/12 14:03.>> 【650M 分切長度重量】指定650M 重量：4.73～5.06 噸。符合分切限重 4～5.2 噸^^/CC1/CC2/CCQC/ <<.E_CHIN 2025/05/12 14:08.>> 【PMT】1.1.因為CR厚 0.766 mm，TOP 標準PMT以246℃去計算^^/CC1/CC2/CCQC/ <<.E_CHIN 2025/05/12 14:32.>> | 訂單 2505DFD038/002 修改記錄如下: 20250508 16:56:24 (22030) 退火碼: >> S1, 用途碼: >> CIA021, 背面標示: >> C105, 訂單背面顏色(五碼): >> BW73Y, 背面漆膜厚: >> 12.5, 背面漆塗漆型式幾塗幾烤: >> 2, 鉻酸鹽: >> Z, 訂單厚度: >> 0.8, 訂單重: >> 16, 重量容許率(下限): >> 10, 重量容許率(上限): >> 10, 訂單寬度: >> 1217, 鍍製方式: >> AC, 鋼捲內徑: >> 508, 鋼捲下限重: >> 4, 鋼捲上限重: >> 5.2, 壓花條件碼: >> -, 表面花紋: >> R, GL鋅花要求下限: >> -, GL鋅花要求上限: >> -, 綠色識別碼: >> -, 印刷輥號: >> -, 產品代碼: >> PPGL, 皮膜碼: >> -, 單位別: >> M, 油品種類: >> Z, 塗油量: >> Z, 包裝代碼: >> D2 , 保護膜碼: >> -, 客戶試片取樣型式: >> -, 調質碼: >> S, 套筒碼: >> K , 規格: >> A792MCQ, 製造標準: >> ASTM, 表面處理劑種類: >> Z, 表面處理劑塗佈量: >> Z, 伸長率測試: >> N, 硬度測試碼: >> N, 抗拉強度測試: >> N, 降伏強度測試: >> N, 厚度變異: >> 0, 訂單正面顏色(五碼): >> FV397, 正面漆膜厚: >> 25, 正面漆塗漆型式幾塗幾烤: >> 2, 修邊碼: >> Y, 重量碼: >> AW, 鋼捲捲向: >> I, 鍍層碼: >> AZM150, | *:
PPGL | 2505DFD039/001 | 1. ●依旭台背面（正面漆塗料）發泡黏著性不佳（CC250503），要確認背面是否要發泡● (OFP00739)-{.不符.} | 1. 因機械性質與加工成型問題, HRD3材質其軋延率需≧70% (OFP00143)-{.不符.} | 1. 因機械性質與加工成型問題, HRD3材質其軋延率需≧70% (OFP00143)-{.不符.} 2. DQ 料針對 JIS CNS SYSCO 底材規格請重算重抓提醒 (OFP00346)-{.不符.} 3. 高光新增備註（適用非直立式包裝）：請出口每顆鋼捲貼紅色 " 禁止疊放 " 貼紙，如果有套桶S最多2層 (OFP00366)-{.不符.} 4. ★厚度0.9以下DQ CR1修邊寬度+9,CR2修邊寬度+8MM；厚度0.9以上(含)CR1:CR2= +8 :+7.5->重審記得改★ (OFP00527)-{.不符.} 5. ●依旭台背面（正面漆塗料）發泡黏著性不佳（CC250503），要確認背面是否要發泡● (OFP00739)-{.不符.} | 訂單:2505DFD039/001 CPL <生產備註> 事項如下 . 【專案負責人】RD 朱嘉偉課長 (RMK-E_CHIN) . 3. 線速度維持100mpm生產，避免板偏造成修邊大小邊的狀況。 (RMK-E_CHIN) . 2. 修邊刀換刀之後，排在前5顆左右生產，注意修邊刀的間隙調整。 (RMK-E_CHIN) . 1. 指定HRD3熱軋原料。 (RMK-E_CHIN) . 此規格為 HRD3/HRD3N 熱軋原料,請 CPL 注意修邊狀況. (RMK00042) . 請CPL確認修邊寬度, 如超過熱軋寬度則降速生產, 以防止板偏殘剪與局部未修邊. (RMK00189) . 除HGI/ HGL 訂單邊緣不噴油. 其餘皆側緣噴油 (RMK00285) . HRD3系列材質(HRD3M, HRD3N等)，請CPL出口協助取板，每張排程取1片(30公分x全寬)-搭接鋼捲除外，謝謝! (RMK00582) | 訂單:2505DFD039/001 CR1 <生產備註> 事項如下 . 【專案負責人】RD 朱嘉偉課長 (RMK-E_CHIN) . 1. 軋延最末 3 Pass降速到500mpm生產，降低鋸齒邊發生機率。 (RMK-E_CHIN) . 生產材質為DQ料,MILL可生產為小邊波, 但CGL不接受大邊波與中波.-請注意! (RMK00042) . DQ 產品 冷軋產出寬度 , 超寬 ≦ 3 mm 時請寫品質通報單後放行 (RMK00042) . 軋延 DQ 材質鋼捲時，每 PASS 線速度最大 600 mpm (降低邊緣鋸齒狀程度) (RMK00385) | 訂單:2505DFD039/001 CR2 <生產備註> 事項如下 . 【專案負責人】RD 朱嘉偉課長 (RMK-E_CHIN) . 1. 軋延最末 3 Pass降速到500mpm生產，降低鋸齒邊發生機率。 (RMK-E_CHIN) . 生產材質為DQ料,MILL可生產為小邊波, 但CGL不接受大邊波與中波.-請注意! (RMK00042) . DQ 產品 冷軋產出寬度 , 超寬 ≦ 3 mm 時請寫品質通報單後放行 (RMK00042) . 軋延 DQ 材質鋼捲時，每 PASS 線速度最大 600 mpm (降低邊緣鋸齒狀程度) (RMK00385) | 訂單:2505DFD039/001 CG1 <生產備註> 事項如下 . 【專案負責人】RD 朱嘉偉課長 (RMK-E_CHIN) . 3. 鍍層量請適當管制，以防止彎曲加工性不佳。 (RMK-E_CHIN) . 2. 鍍鋅表面不可有鋅痕、應變痕、壓痕、凹陷及刮痕等等…。 (RMK-E_CHIN) . 1. 弓形度≦5mm/300mm，波高≦5mm，急峻度≦0.6%。 (RMK-E_CHIN) . 本單於烤漆正背面都塗裝正面漆，因此鍍鋅請管制背面表面品質比照正面 (RMK00363) | 訂單:2505DFD039/001 CG2 <生產備註> 事項如下 . 【專案負責人】RD 朱嘉偉課長 (RMK-E_CHIN) . 3. 鍍層量請適當管制，以防止彎曲加工性不佳。 (RMK-E_CHIN) . 2. 鍍鋅表面不可有鋅痕、應變痕、壓痕、凹陷及刮痕等等…。 (RMK-E_CHIN) . 1. 弓形度≦5mm/300mm，波高≦5mm，急峻度≦0.6%。 (RMK-E_CHIN) . 本單於烤漆正背面都塗裝正面漆，因此鍍鋅請管制背面表面品質比照正面 (RMK00363) | 訂單:2505DFD039/001 CC1 <生產備註> 事項如下 . 【專案負責人】RD 朱嘉偉課長 (RMK-E_CHIN) . 7. 為了防止鋼捲變形，請採用結構型紙套筒(18mm 代碼E)，並貼上紅色的禁止疊放鋼捲標籤。 (RMK-E_CHIN) . 6. 正背面光澤≧75，出口收卷設定張力4.5kg/mm2。 (RMK-E_CHIN) . 5. 白色系檢測Fluting test(1次/母鋼)。 (RMK-E_CHIN) . 4. 正/背面總膜厚目標為100%，正/背面漆膜厚個別目標≧90%。 (RMK-E_CHIN) . 3.1.背面漆：1WP274為了避免表面樹皮及繩紋採R塗裝，黏度先以40±5秒開始測試 (RMK-E_CHIN) . 2.2.使用CP#75μ濾心，Thinner為CB5203，PMT為241±10℃。 (RMK-E_CHIN) . 2.1. 正面漆：1WP264為了避免表面樹皮及繩紋採R塗裝，黏度先以50±5秒開始測試，視板面狀況進行調整 (RMK-E_CHIN) . 1. 線速度設定70mpm。 (RMK-E_CHIN) . 此色為高光澤主操請注意捲起張力的提高查表 (RMK00122) . 1.本單若塗裝背面漆一律改為REVERSE COATING 例外訂單如下敘述 (RMK00163) . 2.例外訂單為R字頭超低光澤與PVDF (＞25μ)，背面漆可改 NATURE COATING，但搭配底漆避免遮蓋性不佳 (RMK00163) . ★品檢注意！JIS&CNS 訂單必須每滿50噸一定要再做一次TEST (RMK00259) . 【抽氣量】白色系在CC1生產時,FINISH抽氣量請設定250,如生產中發生色差b值異常升高,請股長再加大抽氣量因應 (RMK00560) | 訂單:2505DFD039/001 CC2 <生產備註> 事項如下 . 【專案負責人】RD 朱嘉偉課長 (RMK-E_CHIN) . 7. 為了防止鋼捲變形，請採用結構型紙套筒(18mm 代碼E)，並貼上紅色的禁止疊放鋼捲標籤。 (RMK-E_CHIN) . 6. 正背面光澤≧75，出口收卷設定張力4.5kg/mm2。 (RMK-E_CHIN) . 5. 白色系檢測Fluting test(1次/母鋼)。 (RMK-E_CHIN) . 4. 正/背面總膜厚目標為100%，正/背面漆膜厚個別目標≧90%。 (RMK-E_CHIN) . 3.1.背面漆：1WP274為了避免表面樹皮及繩紋採R塗裝，黏度先以40±5秒開始測試 (RMK-E_CHIN) . 2.2.使用CP#75μ濾心，Thinner為CB5203，PMT為241±10℃。 (RMK-E_CHIN) . 2.1. 正面漆：1WP264為了避免表面樹皮及繩紋採R塗裝，黏度先以50±5秒開始測試，視板面狀況進行調整 (RMK-E_CHIN) . 1. 線速度設定70mpm。 (RMK-E_CHIN) . 此色為高光澤主操請注意捲起張力的提高查表 (RMK00122) . 1.本單若塗裝背面漆一律改為REVERSE COATING 例外訂單如下敘述 (RMK00163) . 2.例外訂單為R字頭超低光澤與PVDF (＞25μ)，背面漆可改 NATURE COATING，但搭配底漆避免遮蓋性不佳 (RMK00163) . ★品檢注意！JIS&CNS 訂單必須每滿50噸一定要再做一次TEST (RMK00259) . 【抽氣量】白色系在CC1生產時,FINISH抽氣量請設定250,如生產中發生色差b值異常升高,請股長再加大抽氣量因應 (RMK00560) | 訂單:2505DFD039/001 RCL 無 <生產備註> 事項 | 訂單:2505DFD039/001 CCPK 無 <生產備註> 事項 | 訂單:2505DFD039/001 CGQC <品檢備註> 事項如下 . 3. 鍍層量請適當管制，以防止彎曲加工性不佳。 (RMK-E_CHIN) . 2. 鍍鋅表面不可有鋅痕、應變痕、壓痕、凹陷及刮痕等等…。 (RMK-E_CHIN) . 1. 弓形度≦5mm/300mm，波高≦5mm，急峻度≦0.6%。 (RMK-E_CHIN) . 本單於烤漆正背面都塗裝正面漆，因此鍍鋅請管制背面表面品質比照正面 (RMK00363) | 訂單:2505DFD039/001 CCQC <品檢備註> 事項如下 . 7. 為了防止鋼捲變形，請採用結構型紙套筒(18mm 代碼E)，並貼上紅色的禁止疊放鋼捲標籤。 (RMK-E_CHIN) . 6. 正背面光澤≧75，出口收卷設定張力4.5kg/mm2。 (RMK-E_CHIN) . 3.1.背面漆：1WP274為了避免表面樹皮及繩紋採R塗裝，黏度先以40±5秒開始測試 (RMK-E_CHIN) . 2.2.使用CP#75μ濾心，Thinner為CB5203，PMT為241±10℃。 (RMK-E_CHIN) . 2.1. 正面漆：1WP264為了避免表面樹皮及繩紋採R塗裝，黏度先以50±5秒開始測試，視板面狀況進行調整 (RMK-E_CHIN) . 1. 線速度設定70mpm。 (RMK-E_CHIN) . 1.本單若塗裝背面漆一律改為REVERSE COATING 例外訂單如下敘述 (RMK00163) . 2.例外訂單為R字頭超低光澤與PVDF (＞25μ)，背面漆可改 NATURE COATING，但搭配底漆避免遮蓋性不佳 (RMK00163) . ★品檢注意！JIS&CNS 訂單必須每滿50噸一定要再做一次TEST (RMK00259) | 訂單:2505DFD039/001 TOL 無 <生產備註> 事項 | 1. 指定HRD3熱軋原料。^^/CPL/ <<.E_CHIN 2025/05/26 10:01.>> 2. 修邊刀換刀之後，排在前5顆左右生產，注意修邊刀的間隙調整。^^/CPL/ <<.E_CHIN 2025/05/26 10:04.>> 3. 線速度維持100mpm生產，避免板偏造成修邊大小邊的狀況。^^/CPL/ <<.E_CHIN 2025/05/26 10:04.>> 1. 軋延最末 3 Pass降速到500mpm生產，降低鋸齒邊發生機率。^^/CR1/CR2/ <<.E_CHIN 2025/05/26 10:04.>> 1. 弓形度≦5mm/300mm，波高≦5mm，急峻度≦0.6%。^^/CG1/CG2/CGQC/ <<.E_CHIN 2025/05/26 10:04.>> 2. 鍍鋅表面不可有鋅痕、應變痕、壓痕、凹陷及刮痕等等…。^^/CG1/CG2/CGQC/ <<.E_CHIN 2025/05/26 10:05.>> 3. 鍍層量請適當管制，以防止彎曲加工性不佳。^^/CG1/CG2/CGQC/ <<.E_CHIN 2025/05/26 10:05.>> 1. 線速度設定70mpm。^^/CC1/CC2/CCQC/ <<.E_CHIN 2025/05/26 10:05.>> 2.1. 正面漆：1WP264為了避免表面樹皮及繩紋採R塗裝，黏度先以50±5秒開始測試，視板面狀況進行調整^^/CC1/CC2/CCQC/ <<.E_CHIN 2025/05/26 10:06.>> 2.2.使用CP#75μ濾心，Thinner為CB5203，PMT為241±10℃。^^/CC1/CC2/CCQC/ <<.E_CHIN 2025/05/26 10:06.>> 3.1.背面漆：1WP274為了避免表面樹皮及繩紋採R塗裝，黏度先以40±5秒開始測試^^/CC1/CC2/CCQC/ <<.E_CHIN 2025/05/26 10:07.>> 4. 正/背面總膜厚目標為100%，正/背面漆膜厚個別目標≧90%。^^/CC1/CC2/ <<.E_CHIN 2025/05/26 10:12.>> 5. 白色系檢測Fluting test(1次/母鋼)。^^/CC1/CC2/ <<.E_CHIN 2025/05/26 10:12.>> 6. 正背面光澤≧75，出口收卷設定張力4.5kg/mm2。^^/CC1/CC2/CCQC/ <<.E_CHIN 2025/05/26 10:12.>> 7. 為了防止鋼捲變形，請採用結構型紙套筒(18mm 代碼E)，並貼上紅色的禁止疊放鋼捲標籤。^^/CC1/CC2/CCQC/MKT/ <<.E_CHIN 2025/05/26 10:12.>> 【專案負責人】RD 朱嘉偉課長^^/CPL/CR1/CR2/CG1/CG2/CC1/CC2/ <<.E_CHIN 2025/05/26 10:14.>> | 訂單 2505DFD039/001 修改記錄如下: 20250508 16:45:45 (93025) 退火碼: >> D3, 用途碼: >> CIR025, 背面標示: >> S000, 訂單背面顏色(五碼): >> 1WP27, 背面漆膜厚: >> 12.5, 背面漆塗漆型式幾塗幾烤: >> 2, 鉻酸鹽: >> Z, 訂單厚度: >> 0.576, 訂單重: >> 30, 重量容許率(下限): >> 10, 重量容許率(上限): >> 10, 訂單寬度: >> 914, 鍍製方式: >> BC, 鋼捲內徑: >> 508, 鋼捲下限重: >> 3, 鋼捲上限重: >> 5, 壓花條件碼: >> -, 表面花紋: >> R, 綠色識別碼: >> -, 印刷輥號: >> -, 產品代碼: >> PPGL, 皮膜碼: >> -, 單位別: >> M, 油品種類: >> Z, 塗油量: >> Z, 包裝代碼: >> D2 , 保護膜碼: >> -, 客戶試片取樣型式: >> -, 調質碼: >> S, 套筒碼: >> P , 規格: >> CGLCD-10, 製造標準: >> CNS, 表面處理劑種類: >> Z, 表面處理劑塗佈量: >> Z, 伸長率測試: >> Y, 硬度測試碼: >> Y, 抗拉強度測試: >> Y, 降伏強度測試: >> Y, 訂單正面顏色(五碼): >> 1WP26, 正面漆膜厚: >> NOM, 正面漆塗漆型式幾塗幾烤: >> 2, 修邊碼: >> Y, 重量碼: >> AW, 鋼捲捲向: >> O, 鍍層碼: >> AZ100, 20250520 11:30:41 (93025) 套筒碼: P >> E , | *: | [訂單訊息通知] 2025/05/13 上午 08:20:49 *** (張芬芬 >> 通知 >> HanYu Chen, Winnie Chang, Emily Hong, XinYi Wu, Edwy Chin, YuLung Kung, B.S. Wan, Y.L. Liu, Julian Liu, Sony Su, YunTung Li) 訊息 : 訂單小於40噸 小量加價 每噸 1200元 ,交期 預計 6/20~25
PPGL | 2505DFD044/001 |  | 1. 部分大陸料含B元素超過CNS規範管制，故請原料CNS規範之訂單不要配大陸料 (OFP00684)-{.不符.} | 1. 部分大陸料含B元素超過CNS規範管制，故請原料CNS規範之訂單不要配大陸料 (OFP00684)-{.不符.} | 訂單:2505DFD044/001 CPL <生產備註> 事項如下 . 【目標寬度】目標寬度914-916 mm (RMK-E_CHIN) . 除HGI/ HGL 訂單邊緣不噴油. 其餘皆側緣噴油 (RMK00285) . CNS AZ70 鍍層相當於 SYSCO AZ070 鍍層 (RMK00295) | 訂單:2505DFD044/001 CR1 <生產備註> 事項如下 . 【目標寬度】目標寬度914-916 mm (RMK-E_CHIN) . 完軋寬度超出管制值上限≦2mm時,冷軋繼續生產並填寫品質異常通報單給鍍鋅線,以便調整張力與板溫 (RMK00278) . CNS AZ70 鍍層相當於 SYSCO AZ070 鍍層 (RMK00295) | 訂單:2505DFD044/001 CR2 <生產備註> 事項如下 . 【目標寬度】目標寬度914-916 mm (RMK-E_CHIN) . 完軋寬度超出管制值上限≦2mm時,冷軋繼續生產並填寫品質異常通報單給鍍鋅線,以便調整張力與板溫 (RMK00278) . CNS AZ70 鍍層相當於 SYSCO AZ070 鍍層 (RMK00295) | 訂單:2505DFD044/001 CG1 <生產備註> 事項如下 . 【目標寬度】目標寬度914-916 mm (RMK-E_CHIN) . 弓形度、 波高、 急峻度,每顆鋼捲皆須詳細記錄. (RMK00058) . 平板類,鍍鋅生產時SKIN PASS & T/L 請依據鍍鋅標準規定生產. (RMK00058) . 每二顆母鋼捲需切2M板量測急峻度,並記錄於外觀檢查記錄表內. (RMK00058) . 出口鋼捲盤捲後目視不允許有鼓起. (RMK00058) | 訂單:2505DFD044/001 CG2 <生產備註> 事項如下 . 【目標寬度】目標寬度914-916 mm (RMK-E_CHIN) . 弓形度、 波高、 急峻度,每顆鋼捲皆須詳細記錄. (RMK00058) . 平板類,鍍鋅生產時SKIN PASS & T/L 請依據鍍鋅標準規定生產. (RMK00058) . 每二顆母鋼捲需切2M板量測急峻度,並記錄於外觀檢查記錄表內. (RMK00058) . 出口鋼捲盤捲後目視不允許有鼓起. (RMK00058) | 訂單:2505DFD044/001 CC1 <生產備註> 事項如下 . 【分切】翰宇曰：單捲限重AIMING 3.0噸 ~ 3.6噸，不可以超過4.0噸(天車無法吊) (RMK-E_CHIN) . 【目標寬度】目標寬度914-916 mm (RMK-E_CHIN) . 使用紙套筒請出口主操注意調整張力設定 背面標示要記得噴印. (RMK00058) . 每顆母鋼捲需切2M板量測急峻度,並記錄於報表內. (RMK00058) . 表面要求嚴格,不允許鋅痕,線痕,壓痕,樹皮(曾被訴賠)...等缺陷. (RMK00058) . 室內隔間用料2邊7MM以內允許輕微缺陷,如邊緣應變痕,點狀未著漆,亮痕… (RMK00058) . 1.本單若塗裝背面漆一律改為REVERSE COATING 例外訂單如下敘述 (RMK00163) . 2.例外訂單為R字頭超低光澤與PVDF (＞25μ)，背面漆可改 NATURE COATING，但搭配底漆避免遮蓋性不佳 (RMK00163) . ★品檢注意！JIS&CNS 訂單必須每滿50噸一定要再做一次TEST (RMK00259) | 訂單:2505DFD044/001 CC2 <生產備註> 事項如下 . 【分切】翰宇曰：單捲限重AIMING 3.0噸 ~ 3.6噸，不可以超過4.0噸(天車無法吊) (RMK-E_CHIN) . 【目標寬度】目標寬度914-916 mm (RMK-E_CHIN) . 使用紙套筒請出口主操注意調整張力設定 背面標示要記得噴印. (RMK00058) . 每顆母鋼捲需切2M板量測急峻度,並記錄於報表內. (RMK00058) . 表面要求嚴格,不允許鋅痕,線痕,壓痕,樹皮(曾被訴賠)...等缺陷. (RMK00058) . 室內隔間用料2邊7MM以內允許輕微缺陷,如邊緣應變痕,點狀未著漆,亮痕… (RMK00058) . 1.本單若塗裝背面漆一律改為REVERSE COATING 例外訂單如下敘述 (RMK00163) . 2.例外訂單為R字頭超低光澤與PVDF (＞25μ)，背面漆可改 NATURE COATING，但搭配底漆避免遮蓋性不佳 (RMK00163) . ★品檢注意！JIS&CNS 訂單必須每滿50噸一定要再做一次TEST (RMK00259) | 訂單:2505DFD044/001 RCL 無 <生產備註> 事項 | 訂單:2505DFD044/001 CCPK 無 <生產備註> 事項 | 訂單:2505DFD044/001 CGQC <品檢備註> 事項如下 . 【目標寬度】目標寬度914-916 mm (RMK-E_CHIN) . 弓形度、 波高、 急峻度,每顆鋼捲皆須詳細記錄. (RMK00058) . 每二顆母鋼捲需切2M板量測急峻度,並記錄於外觀檢查記錄表內. (RMK00058) . 出口鋼捲盤捲後目視不允許有鼓起. (RMK00058) | 訂單:2505DFD044/001 CCQC <品檢備註> 事項如下 . 【分切】翰宇曰：單捲限重AIMING 3.0噸 ~ 3.6噸，不可以超過4.0噸(天車無法吊) (RMK-E_CHIN) . 【目標寬度】目標寬度914-916 mm (RMK-E_CHIN) . 1.本單若塗裝背面漆一律改為REVERSE COATING 例外訂單如下敘述 (RMK00163) . 2.例外訂單為R字頭超低光澤與PVDF (＞25μ)，背面漆可改 NATURE COATING，但搭配底漆避免遮蓋性不佳 (RMK00163) . ★品檢注意！JIS&CNS 訂單必須每滿50噸一定要再做一次TEST (RMK00259) | 訂單:2505DFD044/001 TOL 無 <生產備註> 事項 | 【目標寬度】目標寬度914-916 mm^^/CPL/CR1/CR2/CG1/CG2/CC1/CC2/CGQC/CCQC/ <<.E_CHIN 2025/05/14 10:55.>> 【分切】翰宇曰：單捲限重AIMING 3.0噸 ~ 3.6噸，不可以超過4.0噸(天車無法吊)^^/CC1/CC2/CCQC/ <<.E_CHIN 2025/05/14 10:58.>> | 訂單 2505DFD044/001 修改記錄如下: 20250509 17:37:18 (93025) 退火碼: >> S1, 用途碼: >> CIA007, 背面標示: >> C008, 訂單背面顏色(五碼): >> BW736, 背面漆膜厚: >> NOM, 背面漆塗漆型式幾塗幾烤: >> 1, 鉻酸鹽: >> Z, 訂單厚度: >> 0.426, 訂單重: >> 300, 重量容許率(下限): >> 10, 重量容許率(上限): >> 10, 訂單寬度: >> 912, 鍍製方式: >> BC, 鋼捲內徑: >> 508, 鋼捲下限重: >> 3.8, 鋼捲上限重: >> 4.3, 壓花條件碼: >> -, 表面花紋: >> R, GL鋅花要求下限: >> -, GL鋅花要求上限: >> -, 綠色識別碼: >> -, 印刷輥號: >> -, 產品代碼: >> PPGL, 皮膜碼: >> -, 單位別: >> M, 油品種類: >> Z, 塗油量: >> Z, 包裝代碼: >> S4 , 保護膜碼: >> -, 客戶試片取樣型式: >> -, 調質碼: >> S, 套筒碼: >> P , 規格: >> CGLC400-10, 製造標準: >> CNS, 表面處理劑種類: >> Z, 表面處理劑塗佈量: >> Z, 伸長率測試: >> N, 硬度測試碼: >> N, 抗拉強度測試: >> N, 降伏強度測試: >> N, 厚度變異: >> 0, 訂單正面顏色(五碼): >> LY166, 正面漆膜厚: >> 25, 正面漆塗漆型式幾塗幾烤: >> 2, 修邊碼: >> Y, 重量碼: >> AW, 鋼捲捲向: >> I, 鍍層碼: >> AZ70, 20250509 17:38:26 (93025) 鋼捲下限重: 3.8 >> 3, 鋼捲上限重: 4.3 >> 3.6, 20250509 17:43:02 (93025) 鋼捲上限重: 3.6 >> 4, | *:
PPGL | 2505DFD045/001 | 1. 因鋼套桶因縫接處容易對鋼捲產生轉印，所以請確認客戶是否知悉轉印風險 (OFP00256)-{.不符.} | 1. 部分大陸料含B元素超過CNS規範管制，故請原料CNS規範之訂單不要配大陸料 (OFP00684)-{.不符.} | 1. 訂單若有厚度變異，冷軋厚度公差比照烤漆計算公式 , 但最小為 1/2 公差做設定 (OFP00254)-{.不符.} 2. 因鋼套桶因縫接處容易對鋼捲產生轉印，所以請確認客戶是否知悉轉印風險 (OFP00256)-{.不符.} 3. "偏薄要求訂單" 鍍後厚度減 鍍後厚度下限需大於 0.02 MM,以免發生厚度不足狀況 (OFP00369)-{.不符.} 4. 部分大陸料含B元素超過CNS規範管制，故請原料CNS規範之訂單不要配大陸料 (OFP00684)-{.不符.} | 訂單:2505DFD045/001 CPL <生產備註> 事項如下 . 除HGI/ HGL 訂單邊緣不噴油. 其餘皆側緣噴油 (RMK00285) | 訂單:2505DFD045/001 CR1 <生產備註> 事項如下 . 完軋寬度超出管制值上限≦2mm時,冷軋繼續生產並填寫品質異常通報單給鍍鋅線,以便調整張力與板溫 (RMK00278) | 訂單:2505DFD045/001 CR2 <生產備註> 事項如下 . 完軋寬度超出管制值上限≦2mm時,冷軋繼續生產並填寫品質異常通報單給鍍鋅線,以便調整張力與板溫 (RMK00278) | 訂單:2505DFD045/001 CG1 <生產備註> 事項如下 . 平板類,鍍鋅生產時SKIN PASS & T/L 請依據鍍鋅標準規定生產 (RMK00100) . 鍍鋅表面不可有鋅痕、壓痕、凹陷、及刮傷 、應變痕等。 (RMK00100) . 出口鋼捲盤捲後目視不允許有鼓起. (RMK00100) . 瓦形屋頂用 注意鍍層控制範圍：min=標準值，Max=標準值+30 (RMK00103) . 因成形性需求故鍍層量有上限管制，排程變換前後一顆分切請U3暫留，待產線確認鍍層量後再行處置。 (RMK00103) | 訂單:2505DFD045/001 CG2 <生產備註> 事項如下 . 平板類,鍍鋅生產時SKIN PASS & T/L 請依據鍍鋅標準規定生產 (RMK00100) . 鍍鋅表面不可有鋅痕、壓痕、凹陷、及刮傷 、應變痕等。 (RMK00100) . 出口鋼捲盤捲後目視不允許有鼓起. (RMK00100) . 瓦形屋頂用 注意鍍層控制範圍：min=標準值，Max=標準值+30 (RMK00103) . 因成形性需求故鍍層量有上限管制，排程變換前後一顆分切請U3暫留，待產線確認鍍層量後再行處置。 (RMK00103) | 訂單:2505DFD045/001 CC1 <生產備註> 事項如下 . 超低光澤產品,色差計塗佈量依據5+20U為基準。RYF89 以5+22U為基準。 (RMK00103) . 請出口人員貼上"請勿堆疊"紅色標簽. (RMK00103) . R字頭色碼因色差對膜厚極其敏感，MASS目標102%~115%之間. (RMK00103) . R字頭色碼塗佈量須在20U以上,不然會有白色點狀(繩紋),已被客戶訴賠. (RMK00103) . 捲起單位張力請加大至 5.5（有另行備註要求張力設定時，依另行備註需求設定）） (RMK00103) . 1.本單若塗裝背面漆一律改為REVERSE COATING 例外訂單如下敘述 (RMK00163) . 2.例外訂單為R字頭超低光澤與PVDF (＞25μ)，背面漆可改 NATURE COATING，但搭配底漆避免遮蓋性不佳 (RMK00163) . 本色容易有色差，尚未找到解決對策前，必須塗料商到場協助。 (RMK00223) . 以下顏色不用會同:RYB172 , RYB192, RWB372 ,RYB972 (RMK00223) . ★品檢注意！JIS&CNS 訂單必須每滿50噸一定要再做一次TEST (RMK00259) . 1.此為NEO塗料,色差計請用有"(20150105)"的標準樣檔名確認色差值,找不到檔案時請通知TED工程師，分機#321 (RMK00343) . 2.色差放行標準為ΔL、Δa、Δb≦±0.6,光澤放行標準放寬到7以下放行,目視色差不管制 (RMK00343) . CC1:本單厚度≧0.52mm，經測試結果標準PMT請以225℃為標準去計算爐溫 (RMK00379) . 2015年發生過訴賠。請出口使用鋼套桶前請檢查焊接處，以免捲取後產生折痕 (RMK00381) | 訂單:2505DFD045/001 CC2 <生產備註> 事項如下 . 超低光澤產品,色差計塗佈量依據5+20U為基準。RYF89 以5+22U為基準。 (RMK00103) . 請出口人員貼上"請勿堆疊"紅色標簽. (RMK00103) . R字頭色碼因色差對膜厚極其敏感，MASS目標102%~115%之間. (RMK00103) . R字頭色碼塗佈量須在20U以上,不然會有白色點狀(繩紋),已被客戶訴賠. (RMK00103) . 1.本單若塗裝背面漆一律改為REVERSE COATING 例外訂單如下敘述 (RMK00163) . 2.例外訂單為R字頭超低光澤與PVDF (＞25μ)，背面漆可改 NATURE COATING，但搭配底漆避免遮蓋性不佳 (RMK00163) . 本色容易有色差，尚未找到解決對策前，必須塗料商到場協助。 (RMK00223) . 以下顏色不用會同:RYB172 , RYB192, RWB372 ,RYB972 (RMK00223) . ★品檢注意！JIS&CNS 訂單必須每滿50噸一定要再做一次TEST (RMK00259) . 1.此為NEO塗料,色差計請用有"(20150105)"的標準樣檔名確認色差值,找不到檔案時請通知TED工程師，分機#321 (RMK00343) . 2.色差放行標準為ΔL、Δa、Δb≦±0.6,光澤放行標準放寬到7以下放行,目視色差不管制 (RMK00343) . CC1:本單厚度≧0.52mm，經測試結果標準PMT請以225℃為標準去計算爐溫 (RMK00379) . 2015年發生過訴賠。請出口使用鋼套桶前請檢查焊接處，以免捲取後產生折痕 (RMK00381) | 訂單:2505DFD045/001 RCL 無 <生產備註> 事項 | 訂單:2505DFD045/001 CCPK 無 <生產備註> 事項 | 訂單:2505DFD045/001 CGQC <品檢備註> 事項如下 . 瓦形屋頂用 注意鍍層控制範圍：min=標準值，Max=標準值+30 (RMK00103) | 訂單:2505DFD045/001 CCQC <品檢備註> 事項如下 . 超低光澤產品,色差計塗佈量依據5+20U為基準。RYF89 以5+22U為基準。 (RMK00103) . R字頭色碼因色差對膜厚極其敏感，MASS目標102%~115%之間. (RMK00103) . 1.本單若塗裝背面漆一律改為REVERSE COATING 例外訂單如下敘述 (RMK00163) . 2.例外訂單為R字頭超低光澤與PVDF (＞25μ)，背面漆可改 NATURE COATING，但搭配底漆避免遮蓋性不佳 (RMK00163) . 本色容易有色差，尚未找到解決對策前，必須塗料商到場協助。 (RMK00223) . 以下顏色不用會同:RYB172 , RYB192, RWB372 ,RYB972 (RMK00223) . ★品檢注意！JIS&CNS 訂單必須每滿50噸一定要再做一次TEST (RMK00259) . 1.此為NEO塗料,色差計請用有"(20150105)"的標準樣檔名確認色差值,找不到檔案時請通知TED工程師，分機#321 (RMK00343) . 2.色差放行標準為ΔL、Δa、Δb≦±0.6,光澤放行標準放寬到7以下放行,目視色差不管制 (RMK00343) | 訂單:2505DFD045/001 TOL 無 <生產備註> 事項 |  | 訂單 2505DFD045/001 修改記錄如下: 20250512 08:15:13 (24025) 退火碼: >> S1, 用途碼: >> CIA008, 背面標示: >> C844, 訂單背面顏色(五碼): >> BW73N, 背面漆膜厚: >> NOM, 背面漆塗漆型式幾塗幾烤: >> 2, 鉻酸鹽: >> Z, 訂單厚度: >> 0.52, 訂單重: >> 18, 重量容許率(下限): >> 10, 重量容許率(上限): >> 10, 訂單寬度: >> 914, 鍍製方式: >> AC, 鋼捲內徑: >> 508, 鋼捲下限重: >> 3, 鋼捲上限重: >> 5, 壓花條件碼: >> -, 表面花紋: >> R, GL鋅花要求下限: >> 0, GL鋅花要求上限: >> 0, 綠色識別碼: >> -, 印刷輥號: >> -, 產品代碼: >> PPGL, 皮膜碼: >> -, 單位別: >> M, 油品種類: >> Z, 塗油量: >> Z, 包裝代碼: >> D2 , 保護膜碼: >> -, 客戶試片取樣型式: >> -, 調質碼: >> S, 套筒碼: >> S , 規格: >> CGLCC-20, 製造標準: >> CNS, 表面處理劑種類: >> Z, 表面處理劑塗佈量: >> Z, 伸長率測試: >> N, 硬度測試碼: >> N, 抗拉強度測試: >> N, 降伏強度測試: >> N, 厚度變異: >> -1.4, 訂單正面顏色(五碼): >> RYB17, 正面漆膜厚: >> 25, 正面漆塗漆型式幾塗幾烤: >> 2, 修邊碼: >> Y, 重量碼: >> AW, 鋼捲捲向: >> I, 鍍層碼: >> AZ150, 20250512 08:17:36 (24025) 規格: CGLCC-20 >> CGLC400-20, | H:厚度偏薄
PPGL | 2505DFD046/001 | 1. 提醒：CNS 第三類保固 PPGL AZ150（含）以上，PPGI Z27 （含）以上 TOP ≧25U , BK 兩層塗裝 (OFP00448)-{.不符.} 2. 再三提醒確認！CNS &JIS 塗裝 PVDF 需要"3類"耐候等級。並注意鍍層或膜厚是否符合.... (OFP00568)-{.不符.} | 1. 部分大陸料含B元素超過CNS規範管制，故請原料CNS規範之訂單不要配大陸料 (OFP00684)-{.不符.} | 1. 訂單若有厚度變異，冷軋厚度公差比照烤漆計算公式 , 但最小為 1/2 公差做設定 (OFP00254)-{.不符.} 2. "偏薄要求訂單" 鍍後厚度減 鍍後厚度下限需大於 0.02 MM,以免發生厚度不足狀況 (OFP00369)-{.不符.} 3. 提醒：CNS 第三類保固 PPGL AZ150（含）以上，PPGI Z27 （含）以上 TOP ≧25U , BK 兩層塗裝 (OFP00448)-{.不符.} 4. 再三提醒確認！CNS &JIS 塗裝 PVDF 需要"3類"耐候等級。並注意鍍層或膜厚是否符合.... (OFP00568)-{.不符.} 5. 部分大陸料含B元素超過CNS規範管制，故請原料CNS規範之訂單不要配大陸料 (OFP00684)-{.不符.} | 訂單:2505DFD046/001 CPL <生產備註> 事項如下 . 除HGI/ HGL 訂單邊緣不噴油. 其餘皆側緣噴油 (RMK00285) | 訂單:2505DFD046/001 CR1 <生產備註> 事項如下 . 完軋寬度超出管制值上限≦2mm時,冷軋繼續生產並填寫品質異常通報單給鍍鋅線,以便調整張力與板溫 (RMK00278) | 訂單:2505DFD046/001 CR2 <生產備註> 事項如下 . 完軋寬度超出管制值上限≦2mm時,冷軋繼續生產並填寫品質異常通報單給鍍鋅線,以便調整張力與板溫 (RMK00278) | 訂單:2505DFD046/001 CG1 <生產備註> 事項如下 . 平板類,鍍鋅生產時SKIN PASS & T/L 請依據鍍鋅標準規定生產 (RMK00100) . 鍍鋅表面不可有鋅痕、壓痕、凹陷、及刮傷 、應變痕等。 (RMK00100) . 出口鋼捲盤捲後目視不允許有鼓起. (RMK00100) | 訂單:2505DFD046/001 CG2 <生產備註> 事項如下 . 平板類,鍍鋅生產時SKIN PASS & T/L 請依據鍍鋅標準規定生產 (RMK00100) . 鍍鋅表面不可有鋅痕、壓痕、凹陷、及刮傷 、應變痕等。 (RMK00100) . 出口鋼捲盤捲後目視不允許有鼓起. (RMK00100) | 訂單:2505DFD046/001 CC1 <生產備註> 事項如下 . 1.本單若塗裝背面漆一律改為REVERSE COATING 例外訂單如下敘述 (RMK00163) . 2.例外訂單為R字頭超低光澤與PVDF (＞25μ)，背面漆可改 NATURE COATING，但搭配底漆避免遮蓋性不佳 (RMK00163) . ★品檢注意！JIS&CNS 訂單必須每滿50噸一定要再做一次TEST (RMK00259) . 1.有客戶要下CNS第3類,以下備註麻煩CCP與TSD遵循,謝謝! (RMK00394) . 1.1.面漆塗佈量務必>=90%（如果背面用面漆也一樣） (RMK00394) . 1.2.務必留30cm*全寬試片1片,供實驗室委託確認SST與QUV性能。並於試片上註明"SST 2000HRS、QUV 1500HRS" (RMK00394) . 【PMT】本單面漆為"PVDF"，經會議決議需量測板溫並記錄之。每一張排程需量測一次否則追究責任 (RMK00503) | 訂單:2505DFD046/001 CC2 <生產備註> 事項如下 . 1.本單若塗裝背面漆一律改為REVERSE COATING 例外訂單如下敘述 (RMK00163) . 2.例外訂單為R字頭超低光澤與PVDF (＞25μ)，背面漆可改 NATURE COATING，但搭配底漆避免遮蓋性不佳 (RMK00163) . ★品檢注意！JIS&CNS 訂單必須每滿50噸一定要再做一次TEST (RMK00259) . 1.有客戶要下CNS第3類,以下備註麻煩CCP與TSD遵循,謝謝! (RMK00394) . 1.1.面漆塗佈量務必>=90%（如果背面用面漆也一樣） (RMK00394) . 1.2.務必留30cm*全寬試片1片,供實驗室委託確認SST與QUV性能。並於試片上註明"SST 2000HRS、QUV 1500HRS" (RMK00394) . 【PMT】本單面漆為"PVDF"，經會議決議需量測板溫並記錄之。每一張排程需量測一次否則追究責任 (RMK00503) | 訂單:2505DFD046/001 RCL 無 <生產備註> 事項 | 訂單:2505DFD046/001 CCPK 無 <生產備註> 事項 | 訂單:2505DFD046/001 CGQC 無 <品檢備註> 事項 | 訂單:2505DFD046/001 CCQC <品檢備註> 事項如下 . 1.本單若塗裝背面漆一律改為REVERSE COATING 例外訂單如下敘述 (RMK00163) . 2.例外訂單為R字頭超低光澤與PVDF (＞25μ)，背面漆可改 NATURE COATING，但搭配底漆避免遮蓋性不佳 (RMK00163) . ★品檢注意！JIS&CNS 訂單必須每滿50噸一定要再做一次TEST (RMK00259) . 1.有客戶要下CNS第3類,以下備註麻煩CCP與TSD遵循,謝謝! (RMK00394) . 1.1.面漆塗佈量務必>=90%（如果背面用面漆也一樣） (RMK00394) . 1.2.務必留30cm*全寬試片1片,供實驗室委託確認SST與QUV性能。並於試片上註明"SST 2000HRS、QUV 1500HRS" (RMK00394) . 【PMT】本單面漆為"PVDF"，經會議決議需量測板溫並記錄之。每一張排程需量測一次否則追究責任 (RMK00503) | 訂單:2505DFD046/001 TOL 無 <生產備註> 事項 |  | 訂單 2505DFD046/001 修改記錄如下: 20250512 13:52:35 (21003) 退火碼: >> S1, 用途碼: >> CIA008, 背面標示: >> C815, 訂單背面顏色(五碼): >> BW73Y, 背面漆膜厚: >> 12.5, 背面漆塗漆型式幾塗幾烤: >> 2, 鉻酸鹽: >> Z, 訂單厚度: >> 0.52, 訂單重: >> 40, 重量容許率(下限): >> 10, 重量容許率(上限): >> 10, 訂單寬度: >> 914, 鍍製方式: >> AC, 鋼捲內徑: >> 508, 鋼捲下限重: >> 3, 鋼捲上限重: >> 5, 壓花條件碼: >> -, 表面花紋: >> R, 綠色識別碼: >> -, 印刷輥號: >> -, 產品代碼: >> PPGL, 皮膜碼: >> -, 單位別: >> M, 油品種類: >> Z, 塗油量: >> Z, 包裝代碼: >> D2 , 保護膜碼: >> -, 客戶試片取樣型式: >> -, 調質碼: >> S, 套筒碼: >> R , 規格: >> CGLC400-30, 製造標準: >> CNS, 表面處理劑種類: >> Z, 表面處理劑塗佈量: >> Z, 伸長率測試: >> N, 硬度測試碼: >> N, 抗拉強度測試: >> N, 降伏強度測試: >> N, 厚度變異: >> -1.4, 訂單正面顏色(五碼): >> FG606, 正面漆膜厚: >> 25, 正面漆塗漆型式幾塗幾烤: >> 2, 修邊碼: >> Y, 重量碼: >> AW, 鋼捲捲向: >> I, 鍍層碼: >> AZ150, | H:厚度偏薄
PPGL | 2505DFD046/002 | 1. 提醒：CNS 第三類保固 PPGL AZ150（含）以上，PPGI Z27 （含）以上 TOP ≧25U , BK 兩層塗裝 (OFP00448)-{.不符.} 2. 再三提醒確認！CNS &JIS 塗裝 PVDF 需要"3類"耐候等級。並注意鍍層或膜厚是否符合.... (OFP00568)-{.不符.} | 1. 部分大陸料含B元素超過CNS規範管制，故請原料CNS規範之訂單不要配大陸料 (OFP00684)-{.不符.} | 1. ASIA PVDF 底漆需用自家底漆請確認之 (OFP00404)-{.不符.} 2. 提醒：CNS 第三類保固 PPGL AZ150（含）以上，PPGI Z27 （含）以上 TOP ≧25U , BK 兩層塗裝 (OFP00448)-{.不符.} 3. 再三提醒確認！CNS &JIS 塗裝 PVDF 需要"3類"耐候等級。並注意鍍層或膜厚是否符合.... (OFP00568)-{.不符.} 4. 饕 2310DFD045 產出暫留過久鋼捲 (OFP00671)-{.不符.} 5. 部分大陸料含B元素超過CNS規範管制，故請原料CNS規範之訂單不要配大陸料 (OFP00684)-{.不符.} | 訂單:2505DFD046/002 CPL <生產備註> 事項如下 . 除HGI/ HGL 訂單邊緣不噴油. 其餘皆側緣噴油 (RMK00285) | 訂單:2505DFD046/002 CR1 <生產備註> 事項如下 . 完軋寬度超出管制值上限≦2mm時,冷軋繼續生產並填寫品質異常通報單給鍍鋅線,以便調整張力與板溫 (RMK00278) | 訂單:2505DFD046/002 CR2 <生產備註> 事項如下 . 完軋寬度超出管制值上限≦2mm時,冷軋繼續生產並填寫品質異常通報單給鍍鋅線,以便調整張力與板溫 (RMK00278) | 訂單:2505DFD046/002 CG1 <生產備註> 事項如下 . 平板類,鍍鋅生產時SKIN PASS & T/L 請依據鍍鋅標準規定生產 (RMK00100) . 鍍鋅表面不可有鋅痕、壓痕、凹陷、及刮傷 、應變痕等。 (RMK00100) . 出口鋼捲盤捲後目視不允許有鼓起. (RMK00100) | 訂單:2505DFD046/002 CG2 <生產備註> 事項如下 . 平板類,鍍鋅生產時SKIN PASS & T/L 請依據鍍鋅標準規定生產 (RMK00100) . 鍍鋅表面不可有鋅痕、壓痕、凹陷、及刮傷 、應變痕等。 (RMK00100) . 出口鋼捲盤捲後目視不允許有鼓起. (RMK00100) | 訂單:2505DFD046/002 CC1 <生產備註> 事項如下 . 1.本單若塗裝背面漆一律改為REVERSE COATING 例外訂單如下敘述 (RMK00163) . 2.例外訂單為R字頭超低光澤與PVDF (＞25μ)，背面漆可改 NATURE COATING，但搭配底漆避免遮蓋性不佳 (RMK00163) . ★品檢注意！JIS&CNS 訂單必須每滿50噸一定要再做一次TEST (RMK00259) . 請出口主操加貼"請勿堆疊"標簽紅色 (RMK00317) . 因金屬粉塗裝捲取容易變形，請RCL重整後、包裝與倉庫一律放置SKID上防止變形 (RMK00317) . 1.有客戶要下CNS第3類,以下備註麻煩CCP與TSD遵循,謝謝! (RMK00394) . 1.1.面漆塗佈量務必>=90%（如果背面用面漆也一樣） (RMK00394) . 1.2.務必留30cm*全寬試片1片,供實驗室委託確認SST與QUV性能。並於試片上註明"SST 2000HRS、QUV 1500HRS" (RMK00394) . 【PMT】本單面漆為"PVDF"，經會議決議需量測板溫並記錄之。每一張排程需量測一次否則追究責任 (RMK00503) | 訂單:2505DFD046/002 CC2 <生產備註> 事項如下 . 1.本單若塗裝背面漆一律改為REVERSE COATING 例外訂單如下敘述 (RMK00163) . 2.例外訂單為R字頭超低光澤與PVDF (＞25μ)，背面漆可改 NATURE COATING，但搭配底漆避免遮蓋性不佳 (RMK00163) . ★品檢注意！JIS&CNS 訂單必須每滿50噸一定要再做一次TEST (RMK00259) . 請出口主操加貼"請勿堆疊"標簽紅色 (RMK00317) . 因金屬粉塗裝捲取容易變形，請RCL重整後、包裝與倉庫一律放置SKID上防止變形 (RMK00317) . 1.有客戶要下CNS第3類,以下備註麻煩CCP與TSD遵循,謝謝! (RMK00394) . 1.1.面漆塗佈量務必>=90%（如果背面用面漆也一樣） (RMK00394) . 1.2.務必留30cm*全寬試片1片,供實驗室委託確認SST與QUV性能。並於試片上註明"SST 2000HRS、QUV 1500HRS" (RMK00394) . 【PMT】本單面漆為"PVDF"，經會議決議需量測板溫並記錄之。每一張排程需量測一次否則追究責任 (RMK00503) | 訂單:2505DFD046/002 RCL <生產備註> 事項如下 . 因金屬粉塗裝捲取容易變形，請RCL重整後、包裝與倉庫一律放置SKID上防止變形 (RMK00317) | 訂單:2505DFD046/002 CCPK <生產備註> 事項如下 . 因金屬粉塗裝捲取容易變形，請RCL重整後、包裝與倉庫一律放置SKID上防止變形 (RMK00317) | 訂單:2505DFD046/002 CGQC 無 <品檢備註> 事項 | 訂單:2505DFD046/002 CCQC <品檢備註> 事項如下 . 1.本單若塗裝背面漆一律改為REVERSE COATING 例外訂單如下敘述 (RMK00163) . 2.例外訂單為R字頭超低光澤與PVDF (＞25μ)，背面漆可改 NATURE COATING，但搭配底漆避免遮蓋性不佳 (RMK00163) . ★品檢注意！JIS&CNS 訂單必須每滿50噸一定要再做一次TEST (RMK00259) . 因金屬粉塗裝捲取容易變形，請RCL重整後、包裝與倉庫一律放置SKID上防止變形 (RMK00317) . 1.有客戶要下CNS第3類,以下備註麻煩CCP與TSD遵循,謝謝! (RMK00394) . 1.1.面漆塗佈量務必>=90%（如果背面用面漆也一樣） (RMK00394) . 1.2.務必留30cm*全寬試片1片,供實驗室委託確認SST與QUV性能。並於試片上註明"SST 2000HRS、QUV 1500HRS" (RMK00394) . 【PMT】本單面漆為"PVDF"，經會議決議需量測板溫並記錄之。每一張排程需量測一次否則追究責任 (RMK00503) | 訂單:2505DFD046/002 TOL 無 <生產備註> 事項 |  | 訂單 2505DFD046/002 修改記錄如下: 20250512 13:52:38 (21003) 退火碼: >> S1, 用途碼: >> CIA008, 背面標示: >> C815, 訂單背面顏色(五碼): >> BW73Y, 背面漆膜厚: >> 12.5, 背面漆塗漆型式幾塗幾烤: >> 2, 鉻酸鹽: >> Z, 訂單厚度: >> 0.576, 訂單重: >> 30, 重量容許率(下限): >> 10, 重量容許率(上限): >> 10, 訂單寬度: >> 914, 鍍製方式: >> AC, 鋼捲內徑: >> 508, 鋼捲下限重: >> 3, 鋼捲上限重: >> 5, 壓花條件碼: >> -, 表面花紋: >> R, 綠色識別碼: >> -, 印刷輥號: >> -, 產品代碼: >> PPGL, 皮膜碼: >> -, 單位別: >> M, 油品種類: >> Z, 塗油量: >> Z, 包裝代碼: >> D2 , 保護膜碼: >> -, 客戶試片取樣型式: >> -, 調質碼: >> S, 套筒碼: >> R , 規格: >> CGLC400-30, 製造標準: >> CNS, 表面處理劑種類: >> Z, 表面處理劑塗佈量: >> Z, 伸長率測試: >> N, 硬度測試碼: >> N, 抗拉強度測試: >> N, 降伏強度測試: >> N, 厚度變異: >> -1.4, 訂單正面顏色(五碼): >> FV156, 正面漆膜厚: >> 25, 正面漆塗漆型式幾塗幾烤: >> 2, 修邊碼: >> Y, 重量碼: >> AW, 鋼捲捲向: >> I, 鍍層碼: >> AZ150, 20250512 15:31:58 (21003) 厚度變異: -1.4 >> 0, | *:
PPGL | 2505DFD048/001 | 1. 提醒：CNS 第三類保固 PPGL AZ150（含）以上，PPGI Z27 （含）以上 TOP ≧25U , BK 兩層塗裝 (OFP00448)-{.不符.} 2. 再三提醒確認！CNS &JIS 塗裝 PVDF 需要"3類"耐候等級。並注意鍍層或膜厚是否符合.... (OFP00568)-{.不符.} | 1. 部分大陸料含B元素超過CNS規範管制，故請原料CNS規範之訂單不要配大陸料 (OFP00684)-{.不符.} | 1. 訂單若有厚度變異，冷軋厚度公差比照烤漆計算公式 , 但最小為 1/2 公差做設定 (OFP00254)-{.不符.} 2. "偏薄要求訂單" 鍍後厚度減 鍍後厚度下限需大於 0.02 MM,以免發生厚度不足狀況 (OFP00369)-{.不符.} 3. 提醒：CNS 第三類保固 PPGL AZ150（含）以上，PPGI Z27 （含）以上 TOP ≧25U , BK 兩層塗裝 (OFP00448)-{.不符.} 4. 再三提醒確認！CNS &JIS 塗裝 PVDF 需要"3類"耐候等級。並注意鍍層或膜厚是否符合.... (OFP00568)-{.不符.} 5. 部分大陸料含B元素超過CNS規範管制，故請原料CNS規範之訂單不要配大陸料 (OFP00684)-{.不符.} | 訂單:2505DFD048/001 CPL <生產備註> 事項如下 . 除HGI/ HGL 訂單邊緣不噴油. 其餘皆側緣噴油 (RMK00285) | 訂單:2505DFD048/001 CR1 <生產備註> 事項如下 . 完軋寬度超出管制值上限≦2mm時,冷軋繼續生產並填寫品質異常通報單給鍍鋅線,以便調整張力與板溫 (RMK00278) | 訂單:2505DFD048/001 CR2 <生產備註> 事項如下 . 完軋寬度超出管制值上限≦2mm時,冷軋繼續生產並填寫品質異常通報單給鍍鋅線,以便調整張力與板溫 (RMK00278) | 訂單:2505DFD048/001 CG1 <生產備註> 事項如下 . 平板類,鍍鋅生產時SKIN PASS & T/L 請依據鍍鋅標準規定生產 (RMK00100) . 鍍鋅表面不可有鋅痕、壓痕、凹陷、及刮傷 、應變痕等。 (RMK00100) . 出口鋼捲盤捲後目視不允許有鼓起. (RMK00100) | 訂單:2505DFD048/001 CG2 <生產備註> 事項如下 . 平板類,鍍鋅生產時SKIN PASS & T/L 請依據鍍鋅標準規定生產 (RMK00100) . 鍍鋅表面不可有鋅痕、壓痕、凹陷、及刮傷 、應變痕等。 (RMK00100) . 出口鋼捲盤捲後目視不允許有鼓起. (RMK00100) | 訂單:2505DFD048/001 CC1 <生產備註> 事項如下 . 1.本單若塗裝背面漆一律改為REVERSE COATING 例外訂單如下敘述 (RMK00163) . 2.例外訂單為R字頭超低光澤與PVDF (＞25μ)，背面漆可改 NATURE COATING，但搭配底漆避免遮蓋性不佳 (RMK00163) . ★品檢注意！JIS&CNS 訂單必須每滿50噸一定要再做一次TEST (RMK00259) . 1.有客戶要下CNS第3類,以下備註麻煩CCP與TSD遵循,謝謝! (RMK00394) . 1.1.面漆塗佈量務必>=90%（如果背面用面漆也一樣） (RMK00394) . 1.2.務必留30cm*全寬試片1片,供實驗室委託確認SST與QUV性能。並於試片上註明"SST 2000HRS、QUV 1500HRS" (RMK00394) . 【PMT】本單面漆為"PVDF"，經會議決議需量測板溫並記錄之。每一張排程需量測一次否則追究責任 (RMK00503) . 【抽氣量】白色系在CC1生產時,FINISH抽氣量請設定250,如生產中發生色差b值異常升高,請股長再加大抽氣量因應 (RMK00560) | 訂單:2505DFD048/001 CC2 <生產備註> 事項如下 . 1.本單若塗裝背面漆一律改為REVERSE COATING 例外訂單如下敘述 (RMK00163) . 2.例外訂單為R字頭超低光澤與PVDF (＞25μ)，背面漆可改 NATURE COATING，但搭配底漆避免遮蓋性不佳 (RMK00163) . ★品檢注意！JIS&CNS 訂單必須每滿50噸一定要再做一次TEST (RMK00259) . 1.有客戶要下CNS第3類,以下備註麻煩CCP與TSD遵循,謝謝! (RMK00394) . 1.1.面漆塗佈量務必>=90%（如果背面用面漆也一樣） (RMK00394) . 1.2.務必留30cm*全寬試片1片,供實驗室委託確認SST與QUV性能。並於試片上註明"SST 2000HRS、QUV 1500HRS" (RMK00394) . 【PMT】本單面漆為"PVDF"，經會議決議需量測板溫並記錄之。每一張排程需量測一次否則追究責任 (RMK00503) . 【抽氣量】白色系在CC1生產時,FINISH抽氣量請設定250,如生產中發生色差b值異常升高,請股長再加大抽氣量因應 (RMK00560) | 訂單:2505DFD048/001 RCL 無 <生產備註> 事項 | 訂單:2505DFD048/001 CCPK 無 <生產備註> 事項 | 訂單:2505DFD048/001 CGQC 無 <品檢備註> 事項 | 訂單:2505DFD048/001 CCQC <品檢備註> 事項如下 . 1.本單若塗裝背面漆一律改為REVERSE COATING 例外訂單如下敘述 (RMK00163) . 2.例外訂單為R字頭超低光澤與PVDF (＞25μ)，背面漆可改 NATURE COATING，但搭配底漆避免遮蓋性不佳 (RMK00163) . ★品檢注意！JIS&CNS 訂單必須每滿50噸一定要再做一次TEST (RMK00259) . 1.有客戶要下CNS第3類,以下備註麻煩CCP與TSD遵循,謝謝! (RMK00394) . 1.1.面漆塗佈量務必>=90%（如果背面用面漆也一樣） (RMK00394) . 1.2.務必留30cm*全寬試片1片,供實驗室委託確認SST與QUV性能。並於試片上註明"SST 2000HRS、QUV 1500HRS" (RMK00394) . 【PMT】本單面漆為"PVDF"，經會議決議需量測板溫並記錄之。每一張排程需量測一次否則追究責任 (RMK00503) | 訂單:2505DFD048/001 TOL 無 <生產備註> 事項 |  | 訂單 2505DFD048/001 修改記錄如下: 20250513 08:36:18 (21003) 退火碼: >> S1, 用途碼: >> CIA008, 背面標示: >> C815, 訂單背面顏色(五碼): >> BW73Y, 背面漆膜厚: >> 12.5, 背面漆塗漆型式幾塗幾烤: >> 2, 鉻酸鹽: >> Z, 訂單厚度: >> 0.52, 訂單重: >> 40, 重量容許率(下限): >> 10, 重量容許率(上限): >> 10, 訂單寬度: >> 914, 鍍製方式: >> AC, 鋼捲內徑: >> 508, 鋼捲下限重: >> 3, 鋼捲上限重: >> 5, 壓花條件碼: >> -, 表面花紋: >> R, 綠色識別碼: >> -, 印刷輥號: >> -, 產品代碼: >> PPGL, 皮膜碼: >> -, 單位別: >> M, 油品種類: >> Z, 塗油量: >> Z, 包裝代碼: >> D2 , 保護膜碼: >> -, 客戶試片取樣型式: >> -, 調質碼: >> S, 套筒碼: >> R , 規格: >> CGLC400-30, 製造標準: >> CNS, 表面處理劑種類: >> Z, 表面處理劑塗佈量: >> Z, 伸長率測試: >> N, 硬度測試碼: >> N, 抗拉強度測試: >> N, 降伏強度測試: >> N, 厚度變異: >> -1.4, 訂單正面顏色(五碼): >> FW386, 正面漆膜厚: >> 25, 正面漆塗漆型式幾塗幾烤: >> 2, 修邊碼: >> Y, 重量碼: >> AW, 鋼捲捲向: >> I, 鍍層碼: >> AZ150, | H:厚度偏薄
PPGI | 2505DFD049/001 |  | 1. 部分大陸料含B元素超過CNS規範管制，故請原料CNS規範之訂單不要配大陸料 (OFP00684)-{.不符.} | 1. 【提醒 審單人員】CR≧0.6 要於烤漆備註調降 PMT等相關。★KP抗塵PVDF不受此限 (OFP00509)-{.不符.} 2. 部分大陸料含B元素超過CNS規範管制，故請原料CNS規範之訂單不要配大陸料 (OFP00684)-{.不符.} 3. 用途別對應選配碼不符 (用途碼:CIA003, 選配碼:- 不符)(OFP00030)-{.不符.} | 訂單:2505DFD049/001 CPL <生產備註> 事項如下 . 本單為烤漆背面大於等於25μ塗裝，軋延後不允許毛邊，請CPL注意修邊狀況 (RMK00124) . 【邊緣品質】此為烤漆背面25μ訂單，請加強檢視鋼捲：邊緣殘剪、側緣鋅渣或毛邊，因為會導致烤漆背面漆轉印正面 (RMK00126) . 除HGI/ HGL 訂單邊緣不噴油. 其餘皆側緣噴油 (RMK00285) . 1015系列材質(SAE1015, SAE1017, 1017M)，請CPL出口協助取板，每張排程取1片(30公分x全寬)-搭接鋼捲除外，謝謝! (RMK00579) | 訂單:2505DFD049/001 CR1 <生產備註> 事項如下 . 【邊緣品質】此為烤漆背面25μ訂單，請加強檢視鋼捲：邊緣殘剪、側緣鋅渣或毛邊，因為會導致烤漆背面漆轉印正面 (RMK00126) . 完軋寬度超出管制值上限≦2mm時,冷軋繼續生產並填寫品質異常通報單給鍍鋅線,以便調整張力與板溫 (RMK00278) | 訂單:2505DFD049/001 CR2 <生產備註> 事項如下 . 【邊緣品質】此為烤漆背面25μ訂單，請加強檢視鋼捲：邊緣殘剪、側緣鋅渣或毛邊，因為會導致烤漆背面漆轉印正面 (RMK00126) . 完軋寬度超出管制值上限≦2mm時,冷軋繼續生產並填寫品質異常通報單給鍍鋅線,以便調整張力與板溫 (RMK00278) | 訂單:2505DFD049/001 CG1 <生產備註> 事項如下 . 【邊緣品質】此為烤漆背面25μ訂單，請加強檢視鋼捲：邊緣殘剪、側緣鋅渣或毛邊，因為會導致烤漆背面漆轉印正面 (RMK00126) . 本單於烤漆正背面都塗裝正面漆，因此鍍鋅請管制背面表面品質比照正面 (RMK00363) | 訂單:2505DFD049/001 CG2 <生產備註> 事項如下 . 【邊緣品質】此為烤漆背面25μ訂單，請加強檢視鋼捲：邊緣殘剪、側緣鋅渣或毛邊，因為會導致烤漆背面漆轉印正面 (RMK00126) . 本單於烤漆正背面都塗裝正面漆，因此鍍鋅請管制背面表面品質比照正面 (RMK00363) | 訂單:2505DFD049/001 CC1 <生產備註> 事項如下 . 【PMT】1.1.因為CR厚 0.788 mm，TOP 標準PMT以221℃去計算 (RMK-E_CHIN) . 【分切】翰宇曰：客戶期望限重5~6噸，請出口協助朝這個目標分切 (RMK-E_CHIN) . 【邊緣品質】此為烤漆背面25μ訂單，請加強檢視鋼捲：邊緣殘剪、側緣鋅渣或毛邊，因為會導致烤漆背面漆轉印正面 (RMK00126) . 1.本單若塗裝背面漆一律改為REVERSE COATING 例外訂單如下敘述 (RMK00163) . 2.例外訂單為R字頭超低光澤與PVDF (＞25μ)，背面漆可改 NATURE COATING，但搭配底漆避免遮蓋性不佳 (RMK00163) . ★品檢注意！JIS&CNS 訂單必須每滿50噸一定要再做一次TEST (RMK00259) . 【PMT】1.2.CC2計算完後面漆每個ZONE 爐溫各降8℃為最終爐溫 (RMK00568) . 【PMT】1.3.CC2因爐溫各降8℃為最終爐溫，請股長於TEST時 確實量測板溫 (RMK00568) . 【PMT】1.4.若發現PMT不足，請上調ZONE溫度並回饋工程師 (RMK00568) . 【PMT】1.5.品檢注意！因標準PMT有下修請注意MEK測試 (RMK00568) . 【PMT】1.6.厚板少生產，請領班量測板溫並記錄之 (RMK00568) | 訂單:2505DFD049/001 CC2 <生產備註> 事項如下 . 【PMT】1.1.因為CR厚 0.788 mm，TOP 標準PMT以221℃去計算 (RMK-E_CHIN) . 【分切】翰宇曰：客戶期望限重5~6噸，請出口協助朝這個目標分切 (RMK-E_CHIN) . 【邊緣品質】此為烤漆背面25μ訂單，請加強檢視鋼捲：邊緣殘剪、側緣鋅渣或毛邊，因為會導致烤漆背面漆轉印正面 (RMK00126) . 1.本單若塗裝背面漆一律改為REVERSE COATING 例外訂單如下敘述 (RMK00163) . 2.例外訂單為R字頭超低光澤與PVDF (＞25μ)，背面漆可改 NATURE COATING，但搭配底漆避免遮蓋性不佳 (RMK00163) . 20120627晨會決議 CC2生產 PPGI 時請使用表調 (RMK00191) . ★品檢注意！JIS&CNS 訂單必須每滿50噸一定要再做一次TEST (RMK00259) . 【PMT】1.2.CC2計算完後面漆每個ZONE 爐溫各降8℃為最終爐溫 (RMK00568) . 【PMT】1.3.CC2因爐溫各降8℃為最終爐溫，請股長於TEST時 確實量測板溫 (RMK00568) . 【PMT】1.4.若發現PMT不足，請上調ZONE溫度並回饋工程師 (RMK00568) . 【PMT】1.5.品檢注意！因標準PMT有下修請注意MEK測試 (RMK00568) . 【PMT】1.6.厚板少生產，請領班量測板溫並記錄之 (RMK00568) | 訂單:2505DFD049/001 RCL 無 <生產備註> 事項 | 訂單:2505DFD049/001 CCPK 無 <生產備註> 事項 | 訂單:2505DFD049/001 CGQC <品檢備註> 事項如下 . 【邊緣品質】此為烤漆背面25μ訂單，請加強檢視鋼捲：邊緣殘剪、側緣鋅渣或毛邊，因為會導致烤漆背面漆轉印正面 (RMK00126) . 本單於烤漆正背面都塗裝正面漆，因此鍍鋅請管制背面表面品質比照正面 (RMK00363) | 訂單:2505DFD049/001 CCQC <品檢備註> 事項如下 . 【PMT】1.1.因為CR厚 0.788 mm，TOP 標準PMT以221℃去計算 (RMK-E_CHIN) . 【分切】翰宇曰：客戶期望限重5~6噸，請出口協助朝這個目標分切 (RMK-E_CHIN) . 【邊緣品質】此為烤漆背面25μ訂單，請加強檢視鋼捲：邊緣殘剪、側緣鋅渣或毛邊，因為會導致烤漆背面漆轉印正面 (RMK00126) . 1.本單若塗裝背面漆一律改為REVERSE COATING 例外訂單如下敘述 (RMK00163) . 2.例外訂單為R字頭超低光澤與PVDF (＞25μ)，背面漆可改 NATURE COATING，但搭配底漆避免遮蓋性不佳 (RMK00163) . ★品檢注意！JIS&CNS 訂單必須每滿50噸一定要再做一次TEST (RMK00259) . 【PMT】1.2.CC2計算完後面漆每個ZONE 爐溫各降8℃為最終爐溫 (RMK00568) . 【PMT】1.3.CC2因爐溫各降8℃為最終爐溫，請股長於TEST時 確實量測板溫 (RMK00568) . 【PMT】1.4.若發現PMT不足，請上調ZONE溫度並回饋工程師 (RMK00568) . 【PMT】1.5.品檢注意！因標準PMT有下修請注意MEK測試 (RMK00568) . 【PMT】1.6.厚板少生產，請領班量測板溫並記錄之 (RMK00568) | 訂單:2505DFD049/001 TOL 無 <生產備註> 事項 | 【分切】翰宇曰：客戶期望限重5~6噸，請出口協助朝這個目標分切^^/CC1/CC2/CCQC/ <<.E_CHIN 2025/05/14 11:51.>> 【PMT】1.1.因為CR厚 0.788 mm，TOP 標準PMT以221℃去計算^^/CC1/CC2/CCQC/^^ <<.E_CHIN 2025/05/14 11:54.>> | 訂單 2505DFD049/001 修改記錄如下: 20250513 10:05:55 (24020) 退火碼: >> S1, 用途碼: >> CIA003, 背面標示: >> S000, 訂單背面顏色(五碼): >> 2C1A5, 背面漆膜厚: >> 25, 背面漆塗漆型式幾塗幾烤: >> 2, 鉻酸鹽: >> Z, 訂單厚度: >> 0.78, 訂單重: >> 20, 重量容許率(下限): >> 10, 重量容許率(上限): >> 10, 訂單寬度: >> 1219, 鍍製方式: >> BC, 鋼捲內徑: >> 508, 鋼捲下限重: >> 5, 鋼捲上限重: >> 6, 壓花條件碼: >> -, 表面花紋: >> Z, 綠色識別碼: >> -, 印刷輥號: >> -, 產品代碼: >> PPGI, 皮膜碼: >> -, 單位別: >> M, 油品種類: >> Z, 塗油量: >> Z, 包裝代碼: >> D2 , 保護膜碼: >> -, 客戶試片取樣型式: >> -, 調質碼: >> S, 套筒碼: >> R , 規格: >> CGC400-22, 製造標準: >> CNS, 表面處理劑種類: >> Z, 表面處理劑塗佈量: >> Z, 伸長率測試: >> N, 硬度測試碼: >> N, 抗拉強度測試: >> N, 降伏強度測試: >> N, 厚度變異: >> 0, 訂單正面顏色(五碼): >> 2C1A5, 正面漆膜厚: >> 25, 正面漆塗漆型式幾塗幾烤: >> 2, 修邊碼: >> Y, 重量碼: >> AW, 鋼捲捲向: >> I, 鍍層碼: >> Z18, | *:
PPGI | 2505DFD049/002 | 1. 單捲限重檢核 (原料重:15~20, 分切困難:18.00~20.00, 單捲限重:5.00~6.00)(OFP00031)-{.不符.} | 1. 部分大陸料含B元素超過CNS規範管制，故請原料CNS規範之訂單不要配大陸料 (OFP00684)-{.不符.} | 1. 【提醒 審單人員】CR≧0.6 要於烤漆備註調降 PMT等相關。★KP抗塵PVDF不受此限 (OFP00509)-{.不符.} 2. 部分大陸料含B元素超過CNS規範管制，故請原料CNS規範之訂單不要配大陸料 (OFP00684)-{.不符.} 3. 用途別對應選配碼不符 (用途碼:CIA003, 選配碼:- 不符)(OFP00030)-{.不符.} | 訂單:2505DFD049/002 CPL <生產備註> 事項如下 . 本單為烤漆背面大於等於25μ塗裝，軋延後不允許毛邊，請CPL注意修邊狀況 (RMK00124) . 【邊緣品質】此為烤漆背面25μ訂單，請加強檢視鋼捲：邊緣殘剪、側緣鋅渣或毛邊，因為會導致烤漆背面漆轉印正面 (RMK00126) . 除HGI/ HGL 訂單邊緣不噴油. 其餘皆側緣噴油 (RMK00285) . 1015系列材質(SAE1015, SAE1017, 1017M)，請CPL出口協助取板，每張排程取1片(30公分x全寬)-搭接鋼捲除外，謝謝! (RMK00579) | 訂單:2505DFD049/002 CR1 <生產備註> 事項如下 . 【邊緣品質】此為烤漆背面25μ訂單，請加強檢視鋼捲：邊緣殘剪、側緣鋅渣或毛邊，因為會導致烤漆背面漆轉印正面 (RMK00126) . 完軋寬度超出管制值上限≦2mm時,冷軋繼續生產並填寫品質異常通報單給鍍鋅線,以便調整張力與板溫 (RMK00278) | 訂單:2505DFD049/002 CR2 <生產備註> 事項如下 . 【邊緣品質】此為烤漆背面25μ訂單，請加強檢視鋼捲：邊緣殘剪、側緣鋅渣或毛邊，因為會導致烤漆背面漆轉印正面 (RMK00126) . 完軋寬度超出管制值上限≦2mm時,冷軋繼續生產並填寫品質異常通報單給鍍鋅線,以便調整張力與板溫 (RMK00278) | 訂單:2505DFD049/002 CG1 <生產備註> 事項如下 . 【邊緣品質】此為烤漆背面25μ訂單，請加強檢視鋼捲：邊緣殘剪、側緣鋅渣或毛邊，因為會導致烤漆背面漆轉印正面 (RMK00126) . 本單於烤漆正背面都塗裝正面漆，因此鍍鋅請管制背面表面品質比照正面 (RMK00363) | 訂單:2505DFD049/002 CG2 <生產備註> 事項如下 . 【邊緣品質】此為烤漆背面25μ訂單，請加強檢視鋼捲：邊緣殘剪、側緣鋅渣或毛邊，因為會導致烤漆背面漆轉印正面 (RMK00126) . 本單於烤漆正背面都塗裝正面漆，因此鍍鋅請管制背面表面品質比照正面 (RMK00363) | 訂單:2505DFD049/002 CC1 <生產備註> 事項如下 . 【分切】分切困難請找 蕭豪輝 (RMK-E_CHIN) . 【PMT】1.1.因為CR厚 0.788 mm，TOP 標準PMT以221℃去計算 (RMK-E_CHIN) . 【分切】翰宇曰：客戶期望限重5~6噸，請出口協助朝這個目標分切 (RMK-E_CHIN) . 【邊緣品質】此為烤漆背面25μ訂單，請加強檢視鋼捲：邊緣殘剪、側緣鋅渣或毛邊，因為會導致烤漆背面漆轉印正面 (RMK00126) . 1.本單若塗裝背面漆一律改為REVERSE COATING 例外訂單如下敘述 (RMK00163) . 2.例外訂單為R字頭超低光澤與PVDF (＞25μ)，背面漆可改 NATURE COATING，但搭配底漆避免遮蓋性不佳 (RMK00163) . ★品檢注意！JIS&CNS 訂單必須每滿50噸一定要再做一次TEST (RMK00259) . 【PMT】1.2.CC2計算完後面漆每個ZONE 爐溫各降8℃為最終爐溫 (RMK00568) . 【PMT】1.3.CC2因爐溫各降8℃為最終爐溫，請股長於TEST時 確實量測板溫 (RMK00568) . 【PMT】1.4.若發現PMT不足，請上調ZONE溫度並回饋工程師 (RMK00568) . 【PMT】1.5.品檢注意！因標準PMT有下修請注意MEK測試 (RMK00568) . 【PMT】1.6.厚板少生產，請領班量測板溫並記錄之 (RMK00568) | 訂單:2505DFD049/002 CC2 <生產備註> 事項如下 . 【分切】分切困難請找 蕭豪輝 (RMK-E_CHIN) . 【PMT】1.1.因為CR厚 0.788 mm，TOP 標準PMT以221℃去計算 (RMK-E_CHIN) . 【分切】翰宇曰：客戶期望限重5~6噸，請出口協助朝這個目標分切 (RMK-E_CHIN) . 【邊緣品質】此為烤漆背面25μ訂單，請加強檢視鋼捲：邊緣殘剪、側緣鋅渣或毛邊，因為會導致烤漆背面漆轉印正面 (RMK00126) . 1.本單若塗裝背面漆一律改為REVERSE COATING 例外訂單如下敘述 (RMK00163) . 2.例外訂單為R字頭超低光澤與PVDF (＞25μ)，背面漆可改 NATURE COATING，但搭配底漆避免遮蓋性不佳 (RMK00163) . 20120627晨會決議 CC2生產 PPGI 時請使用表調 (RMK00191) . ★品檢注意！JIS&CNS 訂單必須每滿50噸一定要再做一次TEST (RMK00259) . 【PMT】1.2.CC2計算完後面漆每個ZONE 爐溫各降8℃為最終爐溫 (RMK00568) . 【PMT】1.3.CC2因爐溫各降8℃為最終爐溫，請股長於TEST時 確實量測板溫 (RMK00568) . 【PMT】1.4.若發現PMT不足，請上調ZONE溫度並回饋工程師 (RMK00568) . 【PMT】1.5.品檢注意！因標準PMT有下修請注意MEK測試 (RMK00568) . 【PMT】1.6.厚板少生產，請領班量測板溫並記錄之 (RMK00568) | 訂單:2505DFD049/002 RCL 無 <生產備註> 事項 | 訂單:2505DFD049/002 CCPK 無 <生產備註> 事項 | 訂單:2505DFD049/002 CGQC <品檢備註> 事項如下 . 【邊緣品質】此為烤漆背面25μ訂單，請加強檢視鋼捲：邊緣殘剪、側緣鋅渣或毛邊，因為會導致烤漆背面漆轉印正面 (RMK00126) . 本單於烤漆正背面都塗裝正面漆，因此鍍鋅請管制背面表面品質比照正面 (RMK00363) | 訂單:2505DFD049/002 CCQC <品檢備註> 事項如下 . 【分切】分切困難請找 蕭豪輝 (RMK-E_CHIN) . 【PMT】1.1.因為CR厚 0.788 mm，TOP 標準PMT以221℃去計算 (RMK-E_CHIN) . 【分切】翰宇曰：客戶期望限重5~6噸，請出口協助朝這個目標分切 (RMK-E_CHIN) . 【邊緣品質】此為烤漆背面25μ訂單，請加強檢視鋼捲：邊緣殘剪、側緣鋅渣或毛邊，因為會導致烤漆背面漆轉印正面 (RMK00126) . 1.本單若塗裝背面漆一律改為REVERSE COATING 例外訂單如下敘述 (RMK00163) . 2.例外訂單為R字頭超低光澤與PVDF (＞25μ)，背面漆可改 NATURE COATING，但搭配底漆避免遮蓋性不佳 (RMK00163) . ★品檢注意！JIS&CNS 訂單必須每滿50噸一定要再做一次TEST (RMK00259) . 【PMT】1.2.CC2計算完後面漆每個ZONE 爐溫各降8℃為最終爐溫 (RMK00568) . 【PMT】1.3.CC2因爐溫各降8℃為最終爐溫，請股長於TEST時 確實量測板溫 (RMK00568) . 【PMT】1.4.若發現PMT不足，請上調ZONE溫度並回饋工程師 (RMK00568) . 【PMT】1.5.品檢注意！因標準PMT有下修請注意MEK測試 (RMK00568) . 【PMT】1.6.厚板少生產，請領班量測板溫並記錄之 (RMK00568) | 訂單:2505DFD049/002 TOL 無 <生產備註> 事項 | 【分切】翰宇曰：客戶期望限重5~6噸，請出口協助朝這個目標分切^^/CC1/CC2/CCQC/^^ <<.E_CHIN 2025/05/14 13:36.>> 【PMT】1.1.因為CR厚 0.788 mm，TOP 標準PMT以221℃去計算^^/CC1/CC2/CCQC/^^ <<.E_CHIN 2025/05/14 13:36.>> 【分切】分切困難請找 蕭豪輝^^/CC1/CC2/CCQC/ <<.E_CHIN 2025/05/14 13:44.>> | 訂單 2505DFD049/002 修改記錄如下: 20250513 10:05:57 (24020) 退火碼: >> S1, 用途碼: >> CIA003, 背面標示: >> S000, 訂單背面顏色(五碼): >> 2C1A5, 背面漆膜厚: >> 25, 背面漆塗漆型式幾塗幾烤: >> 2, 鉻酸鹽: >> Z, 訂單厚度: >> 0.78, 訂單重: >> 18, 重量容許率(下限): >> 10, 重量容許率(上限): >> 10, 訂單寬度: >> 914, 鍍製方式: >> BC, 鋼捲內徑: >> 508, 鋼捲下限重: >> 5, 鋼捲上限重: >> 6, 壓花條件碼: >> -, 表面花紋: >> Z, 綠色識別碼: >> -, 印刷輥號: >> -, 產品代碼: >> PPGI, 皮膜碼: >> -, 單位別: >> M, 油品種類: >> Z, 塗油量: >> Z, 包裝代碼: >> D2 , 保護膜碼: >> -, 客戶試片取樣型式: >> -, 調質碼: >> S, 套筒碼: >> R , 規格: >> CGC400-22, 製造標準: >> CNS, 表面處理劑種類: >> Z, 表面處理劑塗佈量: >> Z, 伸長率測試: >> N, 硬度測試碼: >> N, 抗拉強度測試: >> N, 降伏強度測試: >> N, 厚度變異: >> 0, 訂單正面顏色(五碼): >> 2C1A5, 正面漆膜厚: >> 25, 正面漆塗漆型式幾塗幾烤: >> 2, 修邊碼: >> Y, 重量碼: >> AW, 鋼捲捲向: >> I, 鍍層碼: >> Z18, | *: | [訂單訊息通知] 2025/05/14 下午 01:41:06 *** (秦大維 >> 通知 >> Sam Xiao) 訊息 : 拜託防呆注意一下！單捲限重檢核 (原料重:15~20, 分切困難:18.00~20.00, 單捲限重:5.00~6.00)。若改為4.5～6 t OK 或 最後一顆可不依分切限重。
PPGL | 2505DFD052/003 | 1. ※【提醒】！曾因岩棉複合板BK材質發生黏不住，若BK顏色未曾使用於複合板訂單時需確認※ (OFP00625)-{.不符.} 2. 單捲限重檢核 (原料重:17.5~22.5, 分切困難:20.00~21.00, 單捲限重:4.00~5.00)(OFP00031)-{.不符.} | 1. 部分大陸料含B元素超過CNS規範管制，故請原料CNS規範之訂單不要配大陸料 (OFP00684)-{.不符.} | 1. ※【提醒】！曾因岩棉複合板BK材質發生黏不住，若BK顏色未曾使用於複合板訂單時需確認※ (OFP00625)-{.不符.} 2. 部分大陸料含B元素超過CNS規範管制，故請原料CNS規範之訂單不要配大陸料 (OFP00684)-{.不符.} 3. ※除屋頂背板與超薄屋頂背板外，寬度公差恢復原始設定※ (OFP00730)-{.不符.} | 訂單:2505DFD052/003 CPL <生產備註> 事項如下 . 除HGI/ HGL 訂單邊緣不噴油. 其餘皆側緣噴油 (RMK00285) | 訂單:2505DFD052/003 CR1 <生產備註> 事項如下 . 完軋寬度超出管制值上限≦2mm時,冷軋繼續生產並填寫品質異常通報單給鍍鋅線,以便調整張力與板溫 (RMK00278) | 訂單:2505DFD052/003 CR2 <生產備註> 事項如下 . 完軋寬度超出管制值上限≦2mm時,冷軋繼續生產並填寫品質異常通報單給鍍鋅線,以便調整張力與板溫 (RMK00278) | 訂單:2505DFD052/003 CG1 無 <生產備註> 事項 | 訂單:2505DFD052/003 CG2 無 <生產備註> 事項 | 訂單:2505DFD052/003 CC1 <生產備註> 事項如下 . 【分切】郁潔曰：PP於鍍鋅產出後，聯絡MKT楊舜仁課長確認分切方式。因此分切方式以PP訊息為主 (RMK-E_CHIN) . 1.本單若塗裝背面漆一律改為REVERSE COATING 例外訂單如下敘述 (RMK00163) . 2.例外訂單為R字頭超低光澤與PVDF (＞25μ)，背面漆可改 NATURE COATING，但搭配底漆避免遮蓋性不佳 (RMK00163) . ★品檢注意！JIS&CNS 訂單必須每滿50噸一定要再做一次TEST (RMK00259) . 【抽氣量】白色系在CC1生產時,FINISH抽氣量請設定250,如生產中發生色差b值異常升高,請股長再加大抽氣量因應 (RMK00560) | 訂單:2505DFD052/003 CC2 <生產備註> 事項如下 . 【分切】郁潔曰：PP於鍍鋅產出後，聯絡MKT楊舜仁課長確認分切方式。因此分切方式以PP訊息為主 (RMK-E_CHIN) . 1.本單若塗裝背面漆一律改為REVERSE COATING 例外訂單如下敘述 (RMK00163) . 2.例外訂單為R字頭超低光澤與PVDF (＞25μ)，背面漆可改 NATURE COATING，但搭配底漆避免遮蓋性不佳 (RMK00163) . ★品檢注意！JIS&CNS 訂單必須每滿50噸一定要再做一次TEST (RMK00259) . 【抽氣量】白色系在CC1生產時,FINISH抽氣量請設定250,如生產中發生色差b值異常升高,請股長再加大抽氣量因應 (RMK00560) | 訂單:2505DFD052/003 RCL 無 <生產備註> 事項 | 訂單:2505DFD052/003 CCPK 無 <生產備註> 事項 | 訂單:2505DFD052/003 CGQC 無 <品檢備註> 事項 | 訂單:2505DFD052/003 CCQC <品檢備註> 事項如下 . 【分切】郁潔曰：PP於鍍鋅產出後，聯絡MKT楊舜仁課長確認分切方式。因此分切方式以PP訊息為主 (RMK-E_CHIN) . 1.本單若塗裝背面漆一律改為REVERSE COATING 例外訂單如下敘述 (RMK00163) . 2.例外訂單為R字頭超低光澤與PVDF (＞25μ)，背面漆可改 NATURE COATING，但搭配底漆避免遮蓋性不佳 (RMK00163) . ★品檢注意！JIS&CNS 訂單必須每滿50噸一定要再做一次TEST (RMK00259) | 訂單:2505DFD052/003 TOL 無 <生產備註> 事項 | 【分切】郁潔曰：PP於鍍鋅產出後，聯絡MKT楊舜仁課長確認分切方式。因此分切方式以PP訊息為主^^/CC1/CC2/CCQC/^^ <<.E_CHIN 2025/05/16 10:17.>> | 訂單 2505DFD052/003 修改記錄如下: 20250513 15:25:19 (22030) 退火碼: >> S1, 用途碼: >> CIA001, 背面標示: >> C008, 訂單背面顏色(五碼): >> BW73Y, 背面漆膜厚: >> 12.5, 背面漆塗漆型式幾塗幾烤: >> 2, 鉻酸鹽: >> Z, 訂單厚度: >> 0.476, 訂單重: >> 80, 重量容許率(下限): >> 10, 重量容許率(上限): >> 10, 訂單寬度: >> 1072, 鍍製方式: >> BC, 鋼捲內徑: >> 508, 鋼捲下限重: >> 4, 鋼捲上限重: >> 5, 壓花條件碼: >> -, 表面花紋: >> R, 綠色識別碼: >> -, 印刷輥號: >> -, 產品代碼: >> PPGL, 皮膜碼: >> -, 單位別: >> M, 油品種類: >> Z, 塗油量: >> Z, 包裝代碼: >> D2 , 保護膜碼: >> -, 客戶試片取樣型式: >> -, 調質碼: >> S, 套筒碼: >> N , 規格: >> CGLC400-10, 製造標準: >> CNS, 表面處理劑種類: >> Z, 表面處理劑塗佈量: >> Z, 伸長率測試: >> N, 硬度測試碼: >> N, 抗拉強度測試: >> N, 降伏強度測試: >> N, 厚度變異: >> 0, 訂單正面顏色(五碼): >> 3W4A0, 正面漆膜厚: >> 25, 正面漆塗漆型式幾塗幾烤: >> 2, 修邊碼: >> Y, 重量碼: >> AW, 鋼捲捲向: >> O, 鍍層碼: >> AZ100, | *: | [訂單訊息通知] 2025/05/16 上午 10:28:10 *** (秦大維 >> 通知 >> Seren Lin) 訊息 : 終端客戶是？因3W4A0 的 STORY...此色用途為複合板，但對色浪板漆對色，目前有實績 (訂單編號：2010DFD001/003、2010DFD001/002 ) 客戶沒反應有問題，因此限定 經銷商：亞喬 END USER：龍隆時方可下複合板。後來和桑說他們加工跟屋頂浪板一樣所以加工性不 CARE...訊息來源 2111DFD048/001 營業提供 [訂單訊息通知] 2025/05/16 下午 01:33:05 *** (林郁潔 >> 通知 >> Edwy Chin, YuLung Kung) 訊息 : 終端用戶為龍隆，故比照先前亞喬下單之用途別
PPGL | 2505DFD056/001 | 1. 單捲限重檢核 (原料重:15~20, 分切困難:19.60~20.00, 單捲限重:4.50~4.90)(OFP00031)-{.不符.} | 1. 部分大陸料含B元素超過CNS規範管制，故請原料CNS規範之訂單不要配大陸料 (OFP00684)-{.不符.} | 1. 訂單若有厚度變異，冷軋厚度公差比照烤漆計算公式 , 但最小為 1/2 公差做設定 (OFP00254)-{.不符.} 2. "偏薄要求訂單" 鍍後厚度減 鍍後厚度下限需大於 0.02 MM,以免發生厚度不足狀況 (OFP00369)-{.不符.} 3. 部分大陸料含B元素超過CNS規範管制，故請原料CNS規範之訂單不要配大陸料 (OFP00684)-{.不符.} | 訂單:2505DFD056/001 CPL <生產備註> 事項如下 . 除HGI/ HGL 訂單邊緣不噴油. 其餘皆側緣噴油 (RMK00285) | 訂單:2505DFD056/001 CR1 無 <生產備註> 事項 | 訂單:2505DFD056/001 CR2 無 <生產備註> 事項 | 訂單:2505DFD056/001 CG1 <生產備註> 事項如下 . 平板類,鍍鋅生產時SKIN PASS & T/L 請依據鍍鋅標準規定生產 (RMK00100) . 鍍鋅表面不可有鋅痕、壓痕、凹陷、及刮傷 、應變痕等。 (RMK00100) . 出口鋼捲盤捲後目視不允許有鼓起. (RMK00100) | 訂單:2505DFD056/001 CG2 <生產備註> 事項如下 . 平板類,鍍鋅生產時SKIN PASS & T/L 請依據鍍鋅標準規定生產 (RMK00100) . 鍍鋅表面不可有鋅痕、壓痕、凹陷、及刮傷 、應變痕等。 (RMK00100) . 出口鋼捲盤捲後目視不允許有鼓起. (RMK00100) | 訂單:2505DFD056/001 CC1 <生產備註> 事項如下 . 【分切】郁潔曰：限重4.5~4.9噸，最後一顆可不依限重。 (RMK-E_CHIN) . 1.本單若塗裝背面漆一律改為REVERSE COATING 例外訂單如下敘述 (RMK00163) . 2.例外訂單為R字頭超低光澤與PVDF (＞25μ)，背面漆可改 NATURE COATING，但搭配底漆避免遮蓋性不佳 (RMK00163) . ★品檢注意！JIS&CNS 訂單必須每滿50噸一定要再做一次TEST (RMK00259) . 請出口主操加貼"請勿堆疊"標簽紅色 (RMK00317) . 因金屬粉塗裝捲取容易變形，請RCL重整後、包裝與倉庫一律放置SKID上防止變形 (RMK00317) | 訂單:2505DFD056/001 CC2 <生產備註> 事項如下 . 【分切】郁潔曰：限重4.5~4.9噸，最後一顆可不依限重。 (RMK-E_CHIN) . 1.本單若塗裝背面漆一律改為REVERSE COATING 例外訂單如下敘述 (RMK00163) . 2.例外訂單為R字頭超低光澤與PVDF (＞25μ)，背面漆可改 NATURE COATING，但搭配底漆避免遮蓋性不佳 (RMK00163) . ★品檢注意！JIS&CNS 訂單必須每滿50噸一定要再做一次TEST (RMK00259) . 請出口主操加貼"請勿堆疊"標簽紅色 (RMK00317) . 因金屬粉塗裝捲取容易變形，請RCL重整後、包裝與倉庫一律放置SKID上防止變形 (RMK00317) | 訂單:2505DFD056/001 RCL <生產備註> 事項如下 . 因金屬粉塗裝捲取容易變形，請RCL重整後、包裝與倉庫一律放置SKID上防止變形 (RMK00317) | 訂單:2505DFD056/001 CCPK <生產備註> 事項如下 . 因金屬粉塗裝捲取容易變形，請RCL重整後、包裝與倉庫一律放置SKID上防止變形 (RMK00317) | 訂單:2505DFD056/001 CGQC 無 <品檢備註> 事項 | 訂單:2505DFD056/001 CCQC <品檢備註> 事項如下 . 【分切】郁潔曰：限重4.5~4.9噸，最後一顆可不依限重。 (RMK-E_CHIN) . 1.本單若塗裝背面漆一律改為REVERSE COATING 例外訂單如下敘述 (RMK00163) . 2.例外訂單為R字頭超低光澤與PVDF (＞25μ)，背面漆可改 NATURE COATING，但搭配底漆避免遮蓋性不佳 (RMK00163) . ★品檢注意！JIS&CNS 訂單必須每滿50噸一定要再做一次TEST (RMK00259) . 因金屬粉塗裝捲取容易變形，請RCL重整後、包裝與倉庫一律放置SKID上防止變形 (RMK00317) | 訂單:2505DFD056/001 TOL 無 <生產備註> 事項 | 【分切】郁潔曰：限重4.5~4.9噸，最後一顆可不依限重。^^/CC1/CC2/CCQC/ <<.E_CHIN 2025/05/15 10:14.>> | 訂單 2505DFD056/001 修改記錄如下: 20250514 10:19:51 (22030) 退火碼: >> S1, 用途碼: >> CIA008, 背面標示: >> C811, 訂單背面顏色(五碼): >> BW736, 背面漆膜厚: >> NOM, 背面漆塗漆型式幾塗幾烤: >> 1, 鉻酸鹽: >> Z, 訂單厚度: >> 0.42, 訂單重: >> 18, 重量容許率(下限): >> 10, 重量容許率(上限): >> 10, 訂單寬度: >> 914, 鍍製方式: >> AC, 鋼捲內徑: >> 508, 鋼捲下限重: >> 4.5, 鋼捲上限重: >> 4.9, 壓花條件碼: >> -, 表面花紋: >> R, GL鋅花要求下限: >> -, GL鋅花要求上限: >> -, 綠色識別碼: >> -, 印刷輥號: >> -, 產品代碼: >> PPGL, 皮膜碼: >> -, 單位別: >> M, 油品種類: >> Z, 塗油量: >> Z, 包裝代碼: >> D2 , 保護膜碼: >> -, 客戶試片取樣型式: >> -, 調質碼: >> S, 套筒碼: >> N , 規格: >> CGLCC-20, 製造標準: >> CNS, 表面處理劑種類: >> Z, 表面處理劑塗佈量: >> Z, 伸長率測試: >> N, 硬度測試碼: >> N, 抗拉強度測試: >> N, 降伏強度測試: >> N, 厚度變異: >> -1.2, 訂單正面顏色(五碼): >> 1V256, 正面漆膜厚: >> NOM, 正面漆塗漆型式幾塗幾烤: >> 2, 修邊碼: >> Y, 重量碼: >> AW, 鋼捲捲向: >> I, 鍍層碼: >> AZ150, | H:厚度偏薄
PPGL | 2505DFD061/001 |  | 1. 部分大陸料含B元素超過CNS規範管制，故請原料CNS規範之訂單不要配大陸料 (OFP00684)-{.不符.} | 1. 訂單若有厚度變異，冷軋厚度公差比照烤漆計算公式 , 但最小為 1/2 公差做設定 (OFP00254)-{.不符.} 2. "偏薄要求訂單" 鍍後厚度減 鍍後厚度下限需大於 0.02 MM,以免發生厚度不足狀況 (OFP00369)-{.不符.} 3. 部分大陸料含B元素超過CNS規範管制，故請原料CNS規範之訂單不要配大陸料 (OFP00684)-{.不符.} | 訂單:2505DFD061/001 CPL <生產備註> 事項如下 . 除HGI/ HGL 訂單邊緣不噴油. 其餘皆側緣噴油 (RMK00285) | 訂單:2505DFD061/001 CR1 無 <生產備註> 事項 | 訂單:2505DFD061/001 CR2 無 <生產備註> 事項 | 訂單:2505DFD061/001 CG1 <生產備註> 事項如下 . 平板類,鍍鋅生產時SKIN PASS & T/L 請依據鍍鋅標準規定生產 (RMK00100) . 鍍鋅表面不可有鋅痕、壓痕、凹陷、及刮傷 、應變痕等。 (RMK00100) . 出口鋼捲盤捲後目視不允許有鼓起. (RMK00100) | 訂單:2505DFD061/001 CG2 <生產備註> 事項如下 . 平板類,鍍鋅生產時SKIN PASS & T/L 請依據鍍鋅標準規定生產 (RMK00100) . 鍍鋅表面不可有鋅痕、壓痕、凹陷、及刮傷 、應變痕等。 (RMK00100) . 出口鋼捲盤捲後目視不允許有鼓起. (RMK00100) | 訂單:2505DFD061/001 CC1 <生產備註> 事項如下 . 1.本單若塗裝背面漆一律改為REVERSE COATING 例外訂單如下敘述 (RMK00163) . 2.例外訂單為R字頭超低光澤與PVDF (＞25μ)，背面漆可改 NATURE COATING，但搭配底漆避免遮蓋性不佳 (RMK00163) . ★品檢注意！JIS&CNS 訂單必須每滿50噸一定要再做一次TEST (RMK00259) | 訂單:2505DFD061/001 CC2 <生產備註> 事項如下 . 1.本單若塗裝背面漆一律改為REVERSE COATING 例外訂單如下敘述 (RMK00163) . 2.例外訂單為R字頭超低光澤與PVDF (＞25μ)，背面漆可改 NATURE COATING，但搭配底漆避免遮蓋性不佳 (RMK00163) . ★品檢注意！JIS&CNS 訂單必須每滿50噸一定要再做一次TEST (RMK00259) | 訂單:2505DFD061/001 RCL 無 <生產備註> 事項 | 訂單:2505DFD061/001 CCPK 無 <生產備註> 事項 | 訂單:2505DFD061/001 CGQC 無 <品檢備註> 事項 | 訂單:2505DFD061/001 CCQC <品檢備註> 事項如下 . 1.本單若塗裝背面漆一律改為REVERSE COATING 例外訂單如下敘述 (RMK00163) . 2.例外訂單為R字頭超低光澤與PVDF (＞25μ)，背面漆可改 NATURE COATING，但搭配底漆避免遮蓋性不佳 (RMK00163) . ★品檢注意！JIS&CNS 訂單必須每滿50噸一定要再做一次TEST (RMK00259) | 訂單:2505DFD061/001 TOL 無 <生產備註> 事項 |  | 訂單 2505DFD061/001 修改記錄如下: 20250515 10:08:57 (93025) 退火碼: >> S1, 用途碼: >> CIA008, 背面標示: >> C814, 訂單背面顏色(五碼): >> BW73Y, 背面漆膜厚: >> 12.5, 背面漆塗漆型式幾塗幾烤: >> 2, 鉻酸鹽: >> Z, 訂單厚度: >> 0.52, 訂單重: >> 30, 重量容許率(下限): >> 10, 重量容許率(上限): >> 10, 訂單寬度: >> 914, 鍍製方式: >> AC, 鋼捲內徑: >> 508, 鋼捲下限重: >> 3, 鋼捲上限重: >> 5, 壓花條件碼: >> -, 表面花紋: >> R, GL鋅花要求下限: >> -, GL鋅花要求上限: >> -, 綠色識別碼: >> -, 印刷輥號: >> -, 產品代碼: >> PPGL, 皮膜碼: >> -, 單位別: >> M, 油品種類: >> Z, 塗油量: >> Z, 包裝代碼: >> D2 , 保護膜碼: >> -, 客戶試片取樣型式: >> -, 調質碼: >> S, 套筒碼: >> R , 規格: >> CGLCC-20, 製造標準: >> CNS, 表面處理劑種類: >> Z, 表面處理劑塗佈量: >> Z, 伸長率測試: >> N, 硬度測試碼: >> N, 抗拉強度測試: >> N, 降伏強度測試: >> N, 厚度變異: >> -1.4, 訂單正面顏色(五碼): >> SY356, 正面漆膜厚: >> 25, 正面漆塗漆型式幾塗幾烤: >> 2, 修邊碼: >> Y, 重量碼: >> AW, 鋼捲捲向: >> I, 鍍層碼: >> AZ150, | H:厚度偏薄
PPGL | 2505DFD062/001 | 1. 烤漆大宗浪板(國內)限定製造標準...SYSCO (OFP00550)-{.不符.} 2. 大宗浪板（國內）背標限制使用...C0008 (OFP00551)-{.不符.} 3. PPGL 大宗浪板(國內) 限制鍍層 AZ100 (OFP00553)-{.不符.} 4. 大宗浪板(國內)開放下單客戶：1.永泰。2.亞喬 (OFP00554)-{.不符.} 5. 單捲限重檢核 (原料重:15~20, 分切困難:17.50~18.00, 單捲限重:3.50~4.50)(OFP00031)-{.不符.} | 1. 部分大陸料含B元素超過CNS規範管制，故請原料CNS規範之訂單不要配大陸料 (OFP00684)-{.不符.} | 1. 烤漆大宗浪板(國內)限定製造標準...SYSCO (OFP00550)-{.不符.} 2. 大宗浪板（國內）背標限制使用...C0008 (OFP00551)-{.不符.} 3. PPGL 大宗浪板(國內) 限制鍍層 AZ100 (OFP00553)-{.不符.} 4. 大宗浪板(國內)開放下單客戶：1.永泰。2.亞喬 (OFP00554)-{.不符.} 5. 部分大陸料含B元素超過CNS規範管制，故請原料CNS規範之訂單不要配大陸料 (OFP00684)-{.不符.} | 訂單:2505DFD062/001 CPL <生產備註> 事項如下 . 除HGI/ HGL 訂單邊緣不噴油. 其餘皆側緣噴油 (RMK00285) | 訂單:2505DFD062/001 CR1 無 <生產備註> 事項 | 訂單:2505DFD062/001 CR2 無 <生產備註> 事項 | 訂單:2505DFD062/001 CG1 無 <生產備註> 事項 | 訂單:2505DFD062/001 CG2 無 <生產備註> 事項 | 訂單:2505DFD062/001 CC1 <生產備註> 事項如下 . 【分切】郁潔曰：限重3.5~4.5噸，最後一顆可不依限重（不得超出4.5 噸）。 (RMK-E_CHIN) . 1.本單若塗裝背面漆一律改為REVERSE COATING 例外訂單如下敘述 (RMK00163) . 2.例外訂單為R字頭超低光澤與PVDF (＞25μ)，背面漆可改 NATURE COATING，但搭配底漆避免遮蓋性不佳 (RMK00163) . ★品檢注意！JIS&CNS 訂單必須每滿50噸一定要再做一次TEST (RMK00259) | 訂單:2505DFD062/001 CC2 <生產備註> 事項如下 . 【分切】郁潔曰：限重3.5~4.5噸，最後一顆可不依限重（不得超出4.5 噸）。 (RMK-E_CHIN) . 1.本單若塗裝背面漆一律改為REVERSE COATING 例外訂單如下敘述 (RMK00163) . 2.例外訂單為R字頭超低光澤與PVDF (＞25μ)，背面漆可改 NATURE COATING，但搭配底漆避免遮蓋性不佳 (RMK00163) . ★品檢注意！JIS&CNS 訂單必須每滿50噸一定要再做一次TEST (RMK00259) | 訂單:2505DFD062/001 RCL 無 <生產備註> 事項 | 訂單:2505DFD062/001 CCPK 無 <生產備註> 事項 | 訂單:2505DFD062/001 CGQC 無 <品檢備註> 事項 | 訂單:2505DFD062/001 CCQC <品檢備註> 事項如下 . 【分切】郁潔曰：限重3.5~4.5噸，最後一顆可不依限重（不得超出4.5 噸）。 (RMK-E_CHIN) . 1.本單若塗裝背面漆一律改為REVERSE COATING 例外訂單如下敘述 (RMK00163) . 2.例外訂單為R字頭超低光澤與PVDF (＞25μ)，背面漆可改 NATURE COATING，但搭配底漆避免遮蓋性不佳 (RMK00163) . ★品檢注意！JIS&CNS 訂單必須每滿50噸一定要再做一次TEST (RMK00259) | 訂單:2505DFD062/001 TOL 無 <生產備註> 事項 | 【分切】郁潔曰：限重3.5~4.5噸，最後一顆可不依限重（不得超出4.5 噸）。^^/CC1/CC2/CCQC/ <<.E_CHIN 2025/06/09 10:45.>> | 訂單 2505DFD062/001 修改記錄如下: 20250605 09:07:08 (22030) 退火碼: >> S1, 用途碼: >> COA034, 背面標示: >> S000, 訂單背面顏色(五碼): >> BW736, 背面漆膜厚: >> NOM, 背面漆塗漆型式幾塗幾烤: >> 1, 鉻酸鹽: >> Z, 訂單厚度: >> 0.55, 訂單重: >> 30, 重量容許率(下限): >> 10, 重量容許率(上限): >> 10, 訂單寬度: >> 914, 鍍製方式: >> AC, 鋼捲內徑: >> 508, 鋼捲下限重: >> 3.5, 鋼捲上限重: >> 4.5, 壓花條件碼: >> -, 表面花紋: >> R, 綠色識別碼: >> -, 印刷輥號: >> -, 產品代碼: >> PPGL, 皮膜碼: >> -, 單位別: >> M, 油品種類: >> Z, 塗油量: >> Z, 包裝代碼: >> D4 , 保護膜碼: >> -, 客戶試片取樣型式: >> -, 調質碼: >> S, 套筒碼: >> N , 規格: >> CGLCC-10, 製造標準: >> CNS, 表面處理劑種類: >> Z, 表面處理劑塗佈量: >> Z, 伸長率測試: >> N, 硬度測試碼: >> N, 抗拉強度測試: >> N, 降伏強度測試: >> N, 訂單正面顏色(五碼): >> 5Y316, 正面漆膜厚: >> NOM, 正面漆塗漆型式幾塗幾烤: >> 2, 修邊碼: >> Y, 重量碼: >> AW, 鋼捲捲向: >> I, 鍍層碼: >> AZ120, | *:
PPGL | 2505DFD064/001 | 1. 提醒：CNS 第三類保固 PPGL AZ150（含）以上，PPGI Z27 （含）以上 TOP ≧25U , BK 兩層塗裝 (OFP00448)-{.不符.} 2. 再三提醒確認！CNS &JIS 塗裝 PVDF 需要"3類"耐候等級。並注意鍍層或膜厚是否符合.... (OFP00568)-{.不符.} | 1. 部分大陸料含B元素超過CNS規範管制，故請原料CNS規範之訂單不要配大陸料 (OFP00684)-{.不符.} | 1. 訂單若有厚度變異，冷軋厚度公差比照烤漆計算公式 , 但最小為 1/2 公差做設定 (OFP00254)-{.不符.} 2. "偏薄要求訂單" 鍍後厚度減 鍍後厚度下限需大於 0.02 MM,以免發生厚度不足狀況 (OFP00369)-{.不符.} 3. 提醒：CNS 第三類保固 PPGL AZ150（含）以上，PPGI Z27 （含）以上 TOP ≧25U , BK 兩層塗裝 (OFP00448)-{.不符.} 4. 再三提醒確認！CNS &JIS 塗裝 PVDF 需要"3類"耐候等級。並注意鍍層或膜厚是否符合.... (OFP00568)-{.不符.} 5. 部分大陸料含B元素超過CNS規範管制，故請原料CNS規範之訂單不要配大陸料 (OFP00684)-{.不符.} | 訂單:2505DFD064/001 CPL <生產備註> 事項如下 . 除HGI/ HGL 訂單邊緣不噴油. 其餘皆側緣噴油 (RMK00285) | 訂單:2505DFD064/001 CR1 <生產備註> 事項如下 . 完軋寬度超出管制值上限≦2mm時,冷軋繼續生產並填寫品質異常通報單給鍍鋅線,以便調整張力與板溫 (RMK00278) | 訂單:2505DFD064/001 CR2 <生產備註> 事項如下 . 完軋寬度超出管制值上限≦2mm時,冷軋繼續生產並填寫品質異常通報單給鍍鋅線,以便調整張力與板溫 (RMK00278) | 訂單:2505DFD064/001 CG1 <生產備註> 事項如下 . 平板類,鍍鋅生產時SKIN PASS & T/L 請依據鍍鋅標準規定生產 (RMK00100) . 鍍鋅表面不可有鋅痕、壓痕、凹陷、及刮傷 、應變痕等。 (RMK00100) . 出口鋼捲盤捲後目視不允許有鼓起. (RMK00100) | 訂單:2505DFD064/001 CG2 <生產備註> 事項如下 . 平板類,鍍鋅生產時SKIN PASS & T/L 請依據鍍鋅標準規定生產 (RMK00100) . 鍍鋅表面不可有鋅痕、壓痕、凹陷、及刮傷 、應變痕等。 (RMK00100) . 出口鋼捲盤捲後目視不允許有鼓起. (RMK00100) | 訂單:2505DFD064/001 CC1 <生產備註> 事項如下 . 【水痕】因YCP 近似深黑色水痕可能嚴重，因此指定CC1生產注意W/Q 使用純水與水量控制 (RMK-YL_KUNG) . 1.本單若塗裝背面漆一律改為REVERSE COATING 例外訂單如下敘述 (RMK00163) . 2.例外訂單為R字頭超低光澤與PVDF (＞25μ)，背面漆可改 NATURE COATING，但搭配底漆避免遮蓋性不佳 (RMK00163) . ★品檢注意！JIS&CNS 訂單必須每滿50噸一定要再做一次TEST (RMK00259) . 1.有客戶要下CNS第3類,以下備註麻煩CCP與TSD遵循,謝謝! (RMK00394) . 1.1.面漆塗佈量務必>=90%（如果背面用面漆也一樣） (RMK00394) . 1.2.務必留30cm*全寬試片1片,供實驗室委託確認SST與QUV性能。並於試片上註明"SST 2000HRS、QUV 1500HRS" (RMK00394) . 【PMT】本單面漆為"PVDF"，經會議決議需量測板溫並記錄之。每一張排程需量測一次否則追究責任 (RMK00503) | 訂單:2505DFD064/001 CC2 <生產備註> 事項如下 . 【水痕】因YCP 近似深黑色水痕可能嚴重，因此指定CC1生產注意W/Q 使用純水與水量控制 (RMK-YL_KUNG) . 1.本單若塗裝背面漆一律改為REVERSE COATING 例外訂單如下敘述 (RMK00163) . 2.例外訂單為R字頭超低光澤與PVDF (＞25μ)，背面漆可改 NATURE COATING，但搭配底漆避免遮蓋性不佳 (RMK00163) . ★品檢注意！JIS&CNS 訂單必須每滿50噸一定要再做一次TEST (RMK00259) . 1.有客戶要下CNS第3類,以下備註麻煩CCP與TSD遵循,謝謝! (RMK00394) . 1.1.面漆塗佈量務必>=90%（如果背面用面漆也一樣） (RMK00394) . 1.2.務必留30cm*全寬試片1片,供實驗室委託確認SST與QUV性能。並於試片上註明"SST 2000HRS、QUV 1500HRS" (RMK00394) . 【PMT】本單面漆為"PVDF"，經會議決議需量測板溫並記錄之。每一張排程需量測一次否則追究責任 (RMK00503) | 訂單:2505DFD064/001 RCL 無 <生產備註> 事項 | 訂單:2505DFD064/001 CCPK 無 <生產備註> 事項 | 訂單:2505DFD064/001 CGQC 無 <品檢備註> 事項 | 訂單:2505DFD064/001 CCQC <品檢備註> 事項如下 . 【水痕】因YCP 近似深黑色水痕可能嚴重，因此指定CC1生產注意W/Q 使用純水與水量控制 (RMK-YL_KUNG) . 1.本單若塗裝背面漆一律改為REVERSE COATING 例外訂單如下敘述 (RMK00163) . 2.例外訂單為R字頭超低光澤與PVDF (＞25μ)，背面漆可改 NATURE COATING，但搭配底漆避免遮蓋性不佳 (RMK00163) . ★品檢注意！JIS&CNS 訂單必須每滿50噸一定要再做一次TEST (RMK00259) . 1.有客戶要下CNS第3類,以下備註麻煩CCP與TSD遵循,謝謝! (RMK00394) . 1.1.面漆塗佈量務必>=90%（如果背面用面漆也一樣） (RMK00394) . 1.2.務必留30cm*全寬試片1片,供實驗室委託確認SST與QUV性能。並於試片上註明"SST 2000HRS、QUV 1500HRS" (RMK00394) . 【PMT】本單面漆為"PVDF"，經會議決議需量測板溫並記錄之。每一張排程需量測一次否則追究責任 (RMK00503) | 訂單:2505DFD064/001 TOL 無 <生產備註> 事項 | 【水痕】因YCP 近似深黑色水痕可能嚴重，因此指定CC1生產注意W/Q 使用純水與水量控制^^/CC1/CC2/CCQC/ <<.YL_KUNG 2025/05/21 13:25.>> | 訂單 2505DFD064/001 修改記錄如下: 20250516 13:42:34 (24025) 退火碼: >> S1, 用途碼: >> CIA008, 背面標示: >> C815, 訂單背面顏色(五碼): >> BW73Y, 背面漆膜厚: >> 12.5, 背面漆塗漆型式幾塗幾烤: >> 2, 鉻酸鹽: >> Z, 訂單厚度: >> 0.52, 訂單重: >> 30, 重量容許率(下限): >> 10, 重量容許率(上限): >> 10, 訂單寬度: >> 914, 鍍製方式: >> AC, 鋼捲內徑: >> 508, 鋼捲下限重: >> 3, 鋼捲上限重: >> 5, 壓花條件碼: >> -, 表面花紋: >> R, 綠色識別碼: >> -, 印刷輥號: >> -, 產品代碼: >> PPGL, 皮膜碼: >> -, 單位別: >> M, 油品種類: >> Z, 塗油量: >> Z, 包裝代碼: >> D2 , 保護膜碼: >> -, 客戶試片取樣型式: >> -, 調質碼: >> S, 套筒碼: >> R , 規格: >> CGLC400-30, 製造標準: >> CNS, 表面處理劑種類: >> Z, 表面處理劑塗佈量: >> Z, 伸長率測試: >> N, 硬度測試碼: >> N, 抗拉強度測試: >> N, 降伏強度測試: >> N, 厚度變異: >> -1.4, 訂單正面顏色(五碼): >> FY836, 正面漆膜厚: >> 25, 正面漆塗漆型式幾塗幾烤: >> 2, 修邊碼: >> Y, 重量碼: >> AW, 鋼捲捲向: >> I, 鍍層碼: >> AZ150, | H:厚度偏薄
PPGL | 2505DFD065/001 | 1. 單捲限重檢核 (原料重:18.5~23.5, 分切困難:20.00~21.00, 單捲限重:4.00~5.00)(OFP00031)-{.不符.} | 1. 製造標準為MS、ASTM或銷新加坡之訂單，若無技術指定優先用料，請優先使用國內料，勿使用ANFEN (OFP00406)-{.不符.} | 1. 製造標準為MS、ASTM或銷新加坡之訂單，若無技術指定優先用料，請優先使用國內料，勿使用ANFEN (OFP00406)-{.不符.} 2. 【提醒 審單人員】CR≧0.6 要於烤漆備註調降 PMT等相關。★KP抗塵PVDF不受此限 (OFP00509)-{.不符.} | 訂單:2505DFD065/001 CPL <生產備註> 事項如下 . 除HGI/ HGL 訂單邊緣不噴油. 其餘皆側緣噴油 (RMK00285) | 訂單:2505DFD065/001 CR1 無 <生產備註> 事項 | 訂單:2505DFD065/001 CR2 無 <生產備註> 事項 | 訂單:2505DFD065/001 CG1 無 <生產備註> 事項 | 訂單:2505DFD065/001 CG2 無 <生產備註> 事項 | 訂單:2505DFD065/001 CC1 <生產備註> 事項如下 . 【PMT】1.1.因為CR厚 0.606 mm，TOP 標準PMT以247℃去計算 (RMK-E_CHIN) . 【修補漆】郁潔曰：修補漆*1 (RMK-E_CHIN) . 【分切】郁潔曰：限重4~5噸，最後一顆可不依限重（不可超出5噸） (RMK-E_CHIN) . 1.本單若塗裝背面漆一律改為REVERSE COATING 例外訂單如下敘述 (RMK00163) . 2.例外訂單為R字頭超低光澤與PVDF (＞25μ)，背面漆可改 NATURE COATING，但搭配底漆避免遮蓋性不佳 (RMK00163) . 【PMT】本單面漆為"PVDF"，經會議決議需量測板溫並記錄之。每一張排程需量測一次否則追究責任 (RMK00503) . 【PMT】1.2.CC2計算完後面漆每個ZONE 爐溫各降8℃為最終爐溫 (RMK00568) . 【PMT】1.3.CC2因爐溫各降8℃為最終爐溫，請股長於TEST時 確實量測板溫 (RMK00568) . 【PMT】1.4.若發現PMT不足，請上調ZONE溫度並回饋工程師 (RMK00568) . 【PMT】1.5.品檢注意！因標準PMT有下修請注意MEK測試 (RMK00568) . 【PMT】1.6.厚板少生產，請領班量測板溫並記錄之 (RMK00568) | 訂單:2505DFD065/001 CC2 <生產備註> 事項如下 . 【PMT】1.1.因為CR厚 0.606 mm，TOP 標準PMT以247℃去計算 (RMK-E_CHIN) . 【修補漆】郁潔曰：修補漆*1 (RMK-E_CHIN) . 1.本單若塗裝背面漆一律改為REVERSE COATING 例外訂單如下敘述 (RMK00163) . 2.例外訂單為R字頭超低光澤與PVDF (＞25μ)，背面漆可改 NATURE COATING，但搭配底漆避免遮蓋性不佳 (RMK00163) . 【PMT】本單面漆為"PVDF"，經會議決議需量測板溫並記錄之。每一張排程需量測一次否則追究責任 (RMK00503) . 【PMT】1.2.CC2計算完後面漆每個ZONE 爐溫各降8℃為最終爐溫 (RMK00568) . 【PMT】1.3.CC2因爐溫各降8℃為最終爐溫，請股長於TEST時 確實量測板溫 (RMK00568) . 【PMT】1.4.若發現PMT不足，請上調ZONE溫度並回饋工程師 (RMK00568) . 【PMT】1.5.品檢注意！因標準PMT有下修請注意MEK測試 (RMK00568) . 【PMT】1.6.厚板少生產，請領班量測板溫並記錄之 (RMK00568) | 訂單:2505DFD065/001 RCL 無 <生產備註> 事項 | 訂單:2505DFD065/001 CCPK 無 <生產備註> 事項 | 訂單:2505DFD065/001 CGQC 無 <品檢備註> 事項 | 訂單:2505DFD065/001 CCQC <品檢備註> 事項如下 . 【PMT】1.1.因為CR厚 0.606 mm，TOP 標準PMT以247℃去計算 (RMK-E_CHIN) . 【修補漆】郁潔曰：修補漆*1 (RMK-E_CHIN) . 【分切】郁潔曰：限重4~5噸，最後一顆可不依限重（不可超出5噸） (RMK-E_CHIN) . 1.本單若塗裝背面漆一律改為REVERSE COATING 例外訂單如下敘述 (RMK00163) . 2.例外訂單為R字頭超低光澤與PVDF (＞25μ)，背面漆可改 NATURE COATING，但搭配底漆避免遮蓋性不佳 (RMK00163) . 【PMT】本單面漆為"PVDF"，經會議決議需量測板溫並記錄之。每一張排程需量測一次否則追究責任 (RMK00503) . 【PMT】1.2.CC2計算完後面漆每個ZONE 爐溫各降8℃為最終爐溫 (RMK00568) . 【PMT】1.3.CC2因爐溫各降8℃為最終爐溫，請股長於TEST時 確實量測板溫 (RMK00568) . 【PMT】1.4.若發現PMT不足，請上調ZONE溫度並回饋工程師 (RMK00568) . 【PMT】1.5.品檢注意！因標準PMT有下修請注意MEK測試 (RMK00568) . 【PMT】1.6.厚板少生產，請領班量測板溫並記錄之 (RMK00568) | 訂單:2505DFD065/001 TOL 無 <生產備註> 事項 | 【分切】郁潔曰：限重4~5噸，最後一顆可不依限重（不可超出5噸）^^/CC1/CCQC/ <<.E_CHIN 2025/05/22 09:42.>> 【修補漆】郁潔曰：修補漆*1^^/CC1/CC2/CCQC/ <<.E_CHIN 2025/05/22 09:43.>> 【PMT】1.1.因為CR厚 0.606 mm，TOP 標準PMT以247℃去計算^^/CC1/CC2/CCQC/^^ <<.E_CHIN 2025/05/22 09:43.>> | 訂單 2505DFD065/001 修改記錄如下: 20250516 15:41:12 (22030) 退火碼: >> S1, 用途碼: >> COA001, 背面標示: >> C105, 訂單背面顏色(五碼): >> BW73Y, 背面漆膜厚: >> 12.5, 背面漆塗漆型式幾塗幾烤: >> 2, 鉻酸鹽: >> Z, 訂單厚度: >> 0.6, 訂單重: >> 20, 重量容許率(下限): >> 10, 重量容許率(上限): >> 10, 訂單寬度: >> 1219, 鍍製方式: >> BC, 鋼捲內徑: >> 508, 鋼捲下限重: >> 4, 鋼捲上限重: >> 5, 壓花條件碼: >> -, 表面花紋: >> R, GL鋅花要求下限: >> -, GL鋅花要求上限: >> -, 綠色識別碼: >> -, 印刷輥號: >> -, 產品代碼: >> PPGL, 皮膜碼: >> -, 單位別: >> M, 油品種類: >> Z, 塗油量: >> Z, 包裝代碼: >> D2 , 保護膜碼: >> -, 客戶試片取樣型式: >> -, 調質碼: >> S, 套筒碼: >> N , 規格: >> A792MCQ, 製造標準: >> ASTM, 表面處理劑種類: >> Z, 表面處理劑塗佈量: >> Z, 伸長率測試: >> N, 硬度測試碼: >> N, 抗拉強度測試: >> N, 降伏強度測試: >> N, 厚度變異: >> 0, 訂單正面顏色(五碼): >> FY906, 正面漆膜厚: >> 25, 正面漆塗漆型式幾塗幾烤: >> 2, 修邊碼: >> Y, 重量碼: >> AW, 鋼捲捲向: >> I, 鍍層碼: >> AZM150, 20250520 11:55:06 (22030) 套筒碼: N >> R , | *: | [訂單訊息通知] 2025/05/21 上午 10:38:57 *** (吳欣怡 >> 通知 >> Seren Lin, Winnie Chang, Emily Hong, XinYi Wu, Edwy Chin, YuLung Kung, B.S. Wan, Y.L. Liu, Julian Liu, Sony Su, YunTung Li) 訊息 : 此訂單有指定鋼捲一顆，鋼號：31430542 16.19MT，麻煩請留意，謝謝。
PPSUS | 2505DFD067/001 |  |  | 1. PPSUS&PPAL 單位長度(M/T)要自己算完後修改 SOP內容。RD洗衣機外殼用可用 -0.04～0 去算 (OFP00649)-{.不符.} | 訂單:2505DFD067/001 CPL 無 <生產備註> 事項 | 訂單:2505DFD067/001 CR1 無 <生產備註> 事項 | 訂單:2505DFD067/001 CR2 無 <生產備註> 事項 | 訂單:2505DFD067/001 CG1 <生產備註> 事項如下 . 瓦形屋頂用 注意鍍層控制範圍：min=標準值，Max=標準值+30 (RMK00103) . 因成形性需求故鍍層量有上限管制，排程變換前後一顆分切請U3暫留，待產線確認鍍層量後再行處置。 (RMK00103) | 訂單:2505DFD067/001 CG2 <生產備註> 事項如下 . 瓦形屋頂用 注意鍍層控制範圍：min=標準值，Max=標準值+30 (RMK00103) . 因成形性需求故鍍層量有上限管制，排程變換前後一顆分切請U3暫留，待產線確認鍍層量後再行處置。 (RMK00103) | 訂單:2505DFD067/001 CC1 <生產備註> 事項如下 . 超低光澤產品,色差計塗佈量依據5+20U為基準。RYF89 以5+22U為基準。 (RMK00103) . 請出口人員貼上"請勿堆疊"紅色標簽. (RMK00103) . R字頭色碼因色差對膜厚極其敏感，MASS目標102%~115%之間. (RMK00103) . R字頭色碼塗佈量須在20U以上,不然會有白色點狀(繩紋),已被客戶訴賠. (RMK00103) . 捲起單位張力請加大至 5.5（有另行備註要求張力設定時，依另行備註需求設定）） (RMK00103) . 1.入口板厚以平凸分釐卡量測,其W/D距板邊10mm處量測 (RMK00619) . 2.入口急峻度≦0.7%，毛邊(雙平頭分釐卡)≦30μm(一定要落實記錄，以作為品質追蹤依據) (RMK00619) . 3.出/入口鼓起≦0.5mm超出管制規格請TSD送RCL確認板形 (RMK00619) . 4.前處理皮膜Si=14±5 mg/m2於CC2品檢室Twin-X:NRC350-Si(SUS304)檢測 (RMK00619) . 5.其餘品質管制若無特別註明，則以對應的烤漆產品用途管制 (RMK00619) . 6.【捲取+套桶】出口一律 STAGGER 捲取，並使用比訂單寬度"加寬"的套桶（一般為"P"，超低光澤與印刷為"S"） (RMK00619) | 訂單:2505DFD067/001 CC2 <生產備註> 事項如下 . 超低光澤產品,色差計塗佈量依據5+20U為基準。RYF89 以5+22U為基準。 (RMK00103) . 請出口人員貼上"請勿堆疊"紅色標簽. (RMK00103) . R字頭色碼因色差對膜厚極其敏感，MASS目標102%~115%之間. (RMK00103) . R字頭色碼塗佈量須在20U以上,不然會有白色點狀(繩紋),已被客戶訴賠. (RMK00103) . 1.入口板厚以平凸分釐卡量測,其W/D距板邊10mm處量測 (RMK00619) . 2.入口急峻度≦0.7%，毛邊(雙平頭分釐卡)≦30μm(一定要落實記錄，以作為品質追蹤依據) (RMK00619) . 3.出/入口鼓起≦0.5mm超出管制規格請TSD送RCL確認板形 (RMK00619) . 4.前處理皮膜Si=14±5 mg/m2於CC2品檢室Twin-X:NRC350-Si(SUS304)檢測 (RMK00619) . 5.其餘品質管制若無特別註明，則以對應的烤漆產品用途管制 (RMK00619) . 6.【捲取+套桶】出口一律 STAGGER 捲取，並使用比訂單寬度"加寬"的套桶（一般為"P"，超低光澤與印刷為"S"） (RMK00619) | 訂單:2505DFD067/001 RCL 無 <生產備註> 事項 | 訂單:2505DFD067/001 CCPK 無 <生產備註> 事項 | 訂單:2505DFD067/001 CGQC <品檢備註> 事項如下 . 瓦形屋頂用 注意鍍層控制範圍：min=標準值，Max=標準值+30 (RMK00103) | 訂單:2505DFD067/001 CCQC <品檢備註> 事項如下 . 超低光澤產品,色差計塗佈量依據5+20U為基準。RYF89 以5+22U為基準。 (RMK00103) . R字頭色碼因色差對膜厚極其敏感，MASS目標102%~115%之間. (RMK00103) . 1.入口板厚以平凸分釐卡量測,其W/D距板邊10mm處量測 (RMK00619) . 2.入口急峻度≦0.7%，毛邊(雙平頭分釐卡)≦30μm(一定要落實記錄，以作為品質追蹤依據) (RMK00619) . 3.出/入口鼓起≦0.5mm超出管制規格請TSD送RCL確認板形 (RMK00619) . 4.前處理皮膜Si=14±5 mg/m2於CC2品檢室Twin-X:NRC350-Si(SUS304)檢測 (RMK00619) . 5.其餘品質管制若無特別註明，則以對應的烤漆產品用途管制 (RMK00619) . 6.【捲取+套桶】出口一律 STAGGER 捲取，並使用比訂單寬度"加寬"的套桶（一般為"P"，超低光澤與印刷為"S"） (RMK00619) | 訂單:2505DFD067/001 TOL 無 <生產備註> 事項 |  | 訂單 2505DFD067/001 修改記錄如下: 20250520 15:12:16 (22030) 退火碼: >> S1, 用途碼: >> CIA008, 背面標示: >> C989, 訂單背面顏色(五碼): >> BW73Y, 背面漆膜厚: >> 12.5, 背面漆塗漆型式幾塗幾烤: >> 2, 鉻酸鹽: >> Z, 訂單厚度: >> 0.46, 訂單重: >> 60, 重量容許率(下限): >> 10, 重量容許率(上限): >> 10, 訂單寬度: >> 914, 鍍製方式: >> BC, 鋼捲內徑: >> 508, 鋼捲下限重: >> 3, 鋼捲上限重: >> 5, 壓花條件碼: >> -, 表面花紋: >> -, 綠色識別碼: >> -, 印刷輥號: >> -, 產品代碼: >> PPSUS, 皮膜碼: >> -, 單位別: >> M, 油品種類: >> Z, 塗油量: >> Z, 包裝代碼: >> A3 , 保護膜碼: >> -, 客戶試片取樣數量: >> 0, 客戶試片取樣型式: >> -, 調質碼: >> S, 套筒碼: >> S , 規格: >> CSUS304-20, 製造標準: >> SYSCO, 表面處理劑種類: >> Z, 表面處理劑塗佈量: >> Z, 伸長率測試: >> N, 硬度測試碼: >> N, 抗拉強度測試: >> N, 降伏強度測試: >> N, 厚度變異: >> 0, 訂單正面顏色(五碼): >> RYF89, 正面漆膜厚: >> 25, 正面漆塗漆型式幾塗幾烤: >> 2, 修邊碼: >> Y, 重量碼: >> AW, 鋼捲捲向: >> I, 鍍層碼: >> -, | *:
PPSUS | 2505DFD067/002 |  |  | 1. PPSUS&PPAL 單位長度(M/T)要自己算完後修改 SOP內容。RD洗衣機外殼用可用 -0.04～0 去算 (OFP00649)-{.不符.} | 訂單:2505DFD067/002 CPL 無 <生產備註> 事項 | 訂單:2505DFD067/002 CR1 無 <生產備註> 事項 | 訂單:2505DFD067/002 CR2 無 <生產備註> 事項 | 訂單:2505DFD067/002 CG1 無 <生產備註> 事項 | 訂單:2505DFD067/002 CG2 無 <生產備註> 事項 | 訂單:2505DFD067/002 CC1 <生產備註> 事項如下 . 1.入口板厚以平凸分釐卡量測,其W/D距板邊10mm處量測 (RMK00619) . 2.入口急峻度≦0.7%，毛邊(雙平頭分釐卡)≦30μm(一定要落實記錄，以作為品質追蹤依據) (RMK00619) . 3.出/入口鼓起≦0.5mm超出管制規格請TSD送RCL確認板形 (RMK00619) . 4.前處理皮膜Si=14±5 mg/m2於CC2品檢室Twin-X:NRC350-Si(SUS304)檢測 (RMK00619) . 5.其餘品質管制若無特別註明，則以對應的烤漆產品用途管制 (RMK00619) . 6.【捲取+套桶】出口一律 STAGGER 捲取，並使用比訂單寬度"加寬"的套桶（一般為"P"，超低光澤與印刷為"S"） (RMK00619) | 訂單:2505DFD067/002 CC2 <生產備註> 事項如下 . 1.入口板厚以平凸分釐卡量測,其W/D距板邊10mm處量測 (RMK00619) . 2.入口急峻度≦0.7%，毛邊(雙平頭分釐卡)≦30μm(一定要落實記錄，以作為品質追蹤依據) (RMK00619) . 3.出/入口鼓起≦0.5mm超出管制規格請TSD送RCL確認板形 (RMK00619) . 4.前處理皮膜Si=14±5 mg/m2於CC2品檢室Twin-X:NRC350-Si(SUS304)檢測 (RMK00619) . 5.其餘品質管制若無特別註明，則以對應的烤漆產品用途管制 (RMK00619) . 6.【捲取+套桶】出口一律 STAGGER 捲取，並使用比訂單寬度"加寬"的套桶（一般為"P"，超低光澤與印刷為"S"） (RMK00619) | 訂單:2505DFD067/002 RCL 無 <生產備註> 事項 | 訂單:2505DFD067/002 CCPK 無 <生產備註> 事項 | 訂單:2505DFD067/002 CGQC 無 <品檢備註> 事項 | 訂單:2505DFD067/002 CCQC <品檢備註> 事項如下 . 1.入口板厚以平凸分釐卡量測,其W/D距板邊10mm處量測 (RMK00619) . 2.入口急峻度≦0.7%，毛邊(雙平頭分釐卡)≦30μm(一定要落實記錄，以作為品質追蹤依據) (RMK00619) . 3.出/入口鼓起≦0.5mm超出管制規格請TSD送RCL確認板形 (RMK00619) . 4.前處理皮膜Si=14±5 mg/m2於CC2品檢室Twin-X:NRC350-Si(SUS304)檢測 (RMK00619) . 5.其餘品質管制若無特別註明，則以對應的烤漆產品用途管制 (RMK00619) . 6.【捲取+套桶】出口一律 STAGGER 捲取，並使用比訂單寬度"加寬"的套桶（一般為"P"，超低光澤與印刷為"S"） (RMK00619) | 訂單:2505DFD067/002 TOL 無 <生產備註> 事項 |  | 訂單 2505DFD067/002 修改記錄如下: 20250520 15:12:18 (22030) 退火碼: >> S1, 用途碼: >> CIA008, 背面標示: >> C989, 訂單背面顏色(五碼): >> BW73Y, 背面漆膜厚: >> 12.5, 背面漆塗漆型式幾塗幾烤: >> 2, 鉻酸鹽: >> Z, 訂單厚度: >> 0.36, 訂單重: >> 30, 重量容許率(下限): >> 10, 重量容許率(上限): >> 10, 訂單寬度: >> 914, 鍍製方式: >> BC, 鋼捲內徑: >> 508, 鋼捲下限重: >> 3, 鋼捲上限重: >> 5, 壓花條件碼: >> -, 表面花紋: >> -, 綠色識別碼: >> -, 印刷輥號: >> -, 產品代碼: >> PPSUS, 皮膜碼: >> -, 單位別: >> M, 油品種類: >> Z, 塗油量: >> Z, 包裝代碼: >> A3 , 保護膜碼: >> -, 客戶試片取樣數量: >> 0, 客戶試片取樣型式: >> -, 調質碼: >> S, 套筒碼: >> P , 規格: >> CSUS304-20, 製造標準: >> SYSCO, 表面處理劑種類: >> Z, 表面處理劑塗佈量: >> Z, 伸長率測試: >> N, 硬度測試碼: >> N, 抗拉強度測試: >> N, 降伏強度測試: >> N, 厚度變異: >> 0, 訂單正面顏色(五碼): >> 2Y730, 正面漆膜厚: >> 25, 正面漆塗漆型式幾塗幾烤: >> 2, 修邊碼: >> Y, 重量碼: >> AW, 鋼捲捲向: >> I, 鍍層碼: >> -, | *:
PPSUS | 2505DFD067/003 |  |  | 1. PPSUS&PPAL 單位長度(M/T)要自己算完後修改 SOP內容。RD洗衣機外殼用可用 -0.04～0 去算 (OFP00649)-{.不符.} | 訂單:2505DFD067/003 CPL 無 <生產備註> 事項 | 訂單:2505DFD067/003 CR1 無 <生產備註> 事項 | 訂單:2505DFD067/003 CR2 無 <生產備註> 事項 | 訂單:2505DFD067/003 CG1 無 <生產備註> 事項 | 訂單:2505DFD067/003 CG2 無 <生產備註> 事項 | 訂單:2505DFD067/003 CC1 <生產備註> 事項如下 . 1.入口板厚以平凸分釐卡量測,其W/D距板邊10mm處量測 (RMK00619) . 2.入口急峻度≦0.7%，毛邊(雙平頭分釐卡)≦30μm(一定要落實記錄，以作為品質追蹤依據) (RMK00619) . 3.出/入口鼓起≦0.5mm超出管制規格請TSD送RCL確認板形 (RMK00619) . 4.前處理皮膜Si=14±5 mg/m2於CC2品檢室Twin-X:NRC350-Si(SUS304)檢測 (RMK00619) . 5.其餘品質管制若無特別註明，則以對應的烤漆產品用途管制 (RMK00619) . 6.【捲取+套桶】出口一律 STAGGER 捲取，並使用比訂單寬度"加寬"的套桶（一般為"P"，超低光澤與印刷為"S"） (RMK00619) | 訂單:2505DFD067/003 CC2 <生產備註> 事項如下 . 1.入口板厚以平凸分釐卡量測,其W/D距板邊10mm處量測 (RMK00619) . 2.入口急峻度≦0.7%，毛邊(雙平頭分釐卡)≦30μm(一定要落實記錄，以作為品質追蹤依據) (RMK00619) . 3.出/入口鼓起≦0.5mm超出管制規格請TSD送RCL確認板形 (RMK00619) . 4.前處理皮膜Si=14±5 mg/m2於CC2品檢室Twin-X:NRC350-Si(SUS304)檢測 (RMK00619) . 5.其餘品質管制若無特別註明，則以對應的烤漆產品用途管制 (RMK00619) . 6.【捲取+套桶】出口一律 STAGGER 捲取，並使用比訂單寬度"加寬"的套桶（一般為"P"，超低光澤與印刷為"S"） (RMK00619) | 訂單:2505DFD067/003 RCL 無 <生產備註> 事項 | 訂單:2505DFD067/003 CCPK 無 <生產備註> 事項 | 訂單:2505DFD067/003 CGQC 無 <品檢備註> 事項 | 訂單:2505DFD067/003 CCQC <品檢備註> 事項如下 . 1.入口板厚以平凸分釐卡量測,其W/D距板邊10mm處量測 (RMK00619) . 2.入口急峻度≦0.7%，毛邊(雙平頭分釐卡)≦30μm(一定要落實記錄，以作為品質追蹤依據) (RMK00619) . 3.出/入口鼓起≦0.5mm超出管制規格請TSD送RCL確認板形 (RMK00619) . 4.前處理皮膜Si=14±5 mg/m2於CC2品檢室Twin-X:NRC350-Si(SUS304)檢測 (RMK00619) . 5.其餘品質管制若無特別註明，則以對應的烤漆產品用途管制 (RMK00619) . 6.【捲取+套桶】出口一律 STAGGER 捲取，並使用比訂單寬度"加寬"的套桶（一般為"P"，超低光澤與印刷為"S"） (RMK00619) | 訂單:2505DFD067/003 TOL 無 <生產備註> 事項 |  | 訂單 2505DFD067/003 修改記錄如下: 20250520 15:12:21 (22030) 退火碼: >> S1, 用途碼: >> CIA008, 背面標示: >> C989, 訂單背面顏色(五碼): >> BW73Y, 背面漆膜厚: >> 12.5, 背面漆塗漆型式幾塗幾烤: >> 2, 鉻酸鹽: >> Z, 訂單厚度: >> 0.36, 訂單重: >> 30, 重量容許率(下限): >> 10, 重量容許率(上限): >> 10, 訂單寬度: >> 914, 鍍製方式: >> BC, 鋼捲內徑: >> 508, 鋼捲下限重: >> 3, 鋼捲上限重: >> 5, 壓花條件碼: >> -, 表面花紋: >> -, 綠色識別碼: >> -, 印刷輥號: >> -, 產品代碼: >> PPSUS, 皮膜碼: >> -, 單位別: >> M, 油品種類: >> Z, 塗油量: >> Z, 包裝代碼: >> A3 , 保護膜碼: >> -, 客戶試片取樣型式: >> -, 調質碼: >> S, 套筒碼: >> P , 規格: >> CSUS304-20, 製造標準: >> SYSCO, 表面處理劑種類: >> Z, 表面處理劑塗佈量: >> Z, 伸長率測試: >> N, 硬度測試碼: >> N, 抗拉強度測試: >> N, 降伏強度測試: >> N, 厚度變異: >> 0, 訂單正面顏色(五碼): >> 1C460, 正面漆膜厚: >> 25, 正面漆塗漆型式幾塗幾烤: >> 2, 修邊碼: >> Y, 重量碼: >> AW, 鋼捲捲向: >> I, 鍍層碼: >> -, | *:
PPSUS | 2505DFD067/004 |  |  | 1. PPSUS&PPAL 單位長度(M/T)要自己算完後修改 SOP內容。RD洗衣機外殼用可用 -0.04～0 去算 (OFP00649)-{.不符.} | 訂單:2505DFD067/004 CPL 無 <生產備註> 事項 | 訂單:2505DFD067/004 CR1 無 <生產備註> 事項 | 訂單:2505DFD067/004 CR2 無 <生產備註> 事項 | 訂單:2505DFD067/004 CG1 <生產備註> 事項如下 . 瓦形屋頂用 注意鍍層控制範圍：min=標準值，Max=標準值+30 (RMK00103) . 因成形性需求故鍍層量有上限管制，排程變換前後一顆分切請U3暫留，待產線確認鍍層量後再行處置。 (RMK00103) | 訂單:2505DFD067/004 CG2 <生產備註> 事項如下 . 瓦形屋頂用 注意鍍層控制範圍：min=標準值，Max=標準值+30 (RMK00103) . 因成形性需求故鍍層量有上限管制，排程變換前後一顆分切請U3暫留，待產線確認鍍層量後再行處置。 (RMK00103) | 訂單:2505DFD067/004 CC1 <生產備註> 事項如下 . 超低光澤產品,色差計塗佈量依據5+20U為基準。RYF89 以5+22U為基準。 (RMK00103) . 請出口人員貼上"請勿堆疊"紅色標簽. (RMK00103) . R字頭色碼因色差對膜厚極其敏感，MASS目標102%~115%之間. (RMK00103) . R字頭色碼塗佈量須在20U以上,不然會有白色點狀(繩紋),已被客戶訴賠. (RMK00103) . 捲起單位張力請加大至 5.5（有另行備註要求張力設定時，依另行備註需求設定）） (RMK00103) . 1.入口板厚以平凸分釐卡量測,其W/D距板邊10mm處量測 (RMK00619) . 2.入口急峻度≦0.7%，毛邊(雙平頭分釐卡)≦30μm(一定要落實記錄，以作為品質追蹤依據) (RMK00619) . 3.出/入口鼓起≦0.5mm超出管制規格請TSD送RCL確認板形 (RMK00619) . 4.前處理皮膜Si=14±5 mg/m2於CC2品檢室Twin-X:NRC350-Si(SUS304)檢測 (RMK00619) . 5.其餘品質管制若無特別註明，則以對應的烤漆產品用途管制 (RMK00619) . 6.【捲取+套桶】出口一律 STAGGER 捲取，並使用比訂單寬度"加寬"的套桶（一般為"P"，超低光澤與印刷為"S"） (RMK00619) | 訂單:2505DFD067/004 CC2 <生產備註> 事項如下 . 超低光澤產品,色差計塗佈量依據5+20U為基準。RYF89 以5+22U為基準。 (RMK00103) . 請出口人員貼上"請勿堆疊"紅色標簽. (RMK00103) . R字頭色碼因色差對膜厚極其敏感，MASS目標102%~115%之間. (RMK00103) . R字頭色碼塗佈量須在20U以上,不然會有白色點狀(繩紋),已被客戶訴賠. (RMK00103) . 1.入口板厚以平凸分釐卡量測,其W/D距板邊10mm處量測 (RMK00619) . 2.入口急峻度≦0.7%，毛邊(雙平頭分釐卡)≦30μm(一定要落實記錄，以作為品質追蹤依據) (RMK00619) . 3.出/入口鼓起≦0.5mm超出管制規格請TSD送RCL確認板形 (RMK00619) . 4.前處理皮膜Si=14±5 mg/m2於CC2品檢室Twin-X:NRC350-Si(SUS304)檢測 (RMK00619) . 5.其餘品質管制若無特別註明，則以對應的烤漆產品用途管制 (RMK00619) . 6.【捲取+套桶】出口一律 STAGGER 捲取，並使用比訂單寬度"加寬"的套桶（一般為"P"，超低光澤與印刷為"S"） (RMK00619) | 訂單:2505DFD067/004 RCL 無 <生產備註> 事項 | 訂單:2505DFD067/004 CCPK 無 <生產備註> 事項 | 訂單:2505DFD067/004 CGQC <品檢備註> 事項如下 . 瓦形屋頂用 注意鍍層控制範圍：min=標準值，Max=標準值+30 (RMK00103) | 訂單:2505DFD067/004 CCQC <品檢備註> 事項如下 . 超低光澤產品,色差計塗佈量依據5+20U為基準。RYF89 以5+22U為基準。 (RMK00103) . R字頭色碼因色差對膜厚極其敏感，MASS目標102%~115%之間. (RMK00103) . 1.入口板厚以平凸分釐卡量測,其W/D距板邊10mm處量測 (RMK00619) . 2.入口急峻度≦0.7%，毛邊(雙平頭分釐卡)≦30μm(一定要落實記錄，以作為品質追蹤依據) (RMK00619) . 3.出/入口鼓起≦0.5mm超出管制規格請TSD送RCL確認板形 (RMK00619) . 4.前處理皮膜Si=14±5 mg/m2於CC2品檢室Twin-X:NRC350-Si(SUS304)檢測 (RMK00619) . 5.其餘品質管制若無特別註明，則以對應的烤漆產品用途管制 (RMK00619) . 6.【捲取+套桶】出口一律 STAGGER 捲取，並使用比訂單寬度"加寬"的套桶（一般為"P"，超低光澤與印刷為"S"） (RMK00619) | 訂單:2505DFD067/004 TOL 無 <生產備註> 事項 |  | 訂單 2505DFD067/004 修改記錄如下: 20250520 15:12:23 (22030) 退火碼: >> S1, 用途碼: >> CIA008, 背面標示: >> C989, 訂單背面顏色(五碼): >> BW73Y, 背面漆膜厚: >> 12.5, 背面漆塗漆型式幾塗幾烤: >> 2, 鉻酸鹽: >> Z, 訂單厚度: >> 0.36, 訂單重: >> 30, 重量容許率(下限): >> 10, 重量容許率(上限): >> 10, 訂單寬度: >> 914, 鍍製方式: >> BC, 鋼捲內徑: >> 508, 鋼捲下限重: >> 3, 鋼捲上限重: >> 5, 壓花條件碼: >> -, 表面花紋: >> -, 綠色識別碼: >> -, 印刷輥號: >> -, 產品代碼: >> PPSUS, 皮膜碼: >> -, 單位別: >> M, 油品種類: >> Z, 塗油量: >> Z, 包裝代碼: >> A3 , 保護膜碼: >> -, 客戶試片取樣數量: >> 0, 客戶試片取樣型式: >> -, 調質碼: >> S, 套筒碼: >> S , 規格: >> CSUS304-20, 製造標準: >> SYSCO, 表面處理劑種類: >> Z, 表面處理劑塗佈量: >> Z, 伸長率測試: >> N, 硬度測試碼: >> N, 抗拉強度測試: >> N, 降伏強度測試: >> N, 厚度變異: >> 0, 訂單正面顏色(五碼): >> RYF89, 正面漆膜厚: >> 25, 正面漆塗漆型式幾塗幾烤: >> 2, 修邊碼: >> Y, 重量碼: >> AW, 鋼捲捲向: >> I, 鍍層碼: >> -, | *:
PPGL | 2505DFD073/001 |  |  | 1. ※除屋頂背板與超薄屋頂背板外，寬度公差恢復原始設定※ (OFP00730)-{.不符.} | 訂單:2505DFD073/001 CPL <生產備註> 事項如下 . 【寬度目標】目標寬度914-915尤佳，不超過916...不保證 (RMK-YL_KUNG) . 除HGI/ HGL 訂單邊緣不噴油. 其餘皆側緣噴油 (RMK00285) | 訂單:2505DFD073/001 CR1 <生產備註> 事項如下 . 【寬度目標】目標寬度914-915尤佳，不超過916...不保證 (RMK-YL_KUNG) | 訂單:2505DFD073/001 CR2 <生產備註> 事項如下 . 【寬度目標】目標寬度914-915尤佳，不超過916...不保證 (RMK-YL_KUNG) | 訂單:2505DFD073/001 CG1 <生產備註> 事項如下 . 【寬度目標】目標寬度914-915尤佳，不超過916...不保證 (RMK-YL_KUNG) . 平板類,鍍鋅生產時SKIN PASS & T/L 請依據鍍鋅標準規定生產 (RMK00627) . 注意表面狀況(如無鋅痕,刮痕,凹陷.鼓起等) 鍍層控制(標準值 至 +20)之間 (RMK00627) . 每顆母鋼捲需切2M板量測急峻度,並記錄於外觀檢查記錄表內 (RMK00627) . 注意平坦度及表面狀況,請量測平坦度及弓形度並記錄之. (RMK00627) . 弓形度≦6MM/300MM 波高≦4MM 急峻度≦0.8%. (RMK00627) . 【空調控制箱體】C.其餘比照櫥櫃品質 (RMK00627) . 因成形性需求故鍍層量有上限管制，排程變換前後一顆分切請U3暫留，待產線確認鍍層量後再行處置。 (RMK00627) | 訂單:2505DFD073/001 CG2 <生產備註> 事項如下 . 【寬度目標】目標寬度914-915尤佳，不超過916...不保證 (RMK-YL_KUNG) . 平板類,鍍鋅生產時SKIN PASS & T/L 請依據鍍鋅標準規定生產 (RMK00627) . 注意表面狀況(如無鋅痕,刮痕,凹陷.鼓起等) 鍍層控制(標準值 至 +20)之間 (RMK00627) . 每顆母鋼捲需切2M板量測急峻度,並記錄於外觀檢查記錄表內 (RMK00627) . 注意平坦度及表面狀況,請量測平坦度及弓形度並記錄之. (RMK00627) . 弓形度≦6MM/300MM 波高≦4MM 急峻度≦0.8%. (RMK00627) . 【空調控制箱體】C.其餘比照櫥櫃品質 (RMK00627) . 因成形性需求故鍍層量有上限管制，排程變換前後一顆分切請U3暫留，待產線確認鍍層量後再行處置。 (RMK00627) | 訂單:2505DFD073/001 CC1 <生產備註> 事項如下 . 【寬度目標】目標寬度914-915尤佳，不超過916...不保證 (RMK-YL_KUNG) . 【烤漆分切限重注意！】用戶的天車極限3噸，故每粒鋼捲務必3噸內 (RMK-YL_KUNG) . 1.本單若塗裝背面漆一律改為REVERSE COATING 例外訂單如下敘述 (RMK00163) . 2.例外訂單為R字頭超低光澤與PVDF (＞25μ)，背面漆可改 NATURE COATING，但搭配底漆避免遮蓋性不佳 (RMK00163) . 【空調控制箱體】A.目前客戶為亞喬，其品質遵循以下規定 (RMK00627) . 【空調控制箱體】B.TT≦2TT，板面不能有塗佈不均 (RMK00627) . 【空調控制箱體】C.其餘比照櫥櫃品質 (RMK00627) | 訂單:2505DFD073/001 CC2 <生產備註> 事項如下 . 【寬度目標】目標寬度914-915尤佳，不超過916...不保證 (RMK-YL_KUNG) . 【烤漆分切限重注意！】用戶的天車極限3噸，故每粒鋼捲務必3噸內 (RMK-YL_KUNG) . 1.本單若塗裝背面漆一律改為REVERSE COATING 例外訂單如下敘述 (RMK00163) . 2.例外訂單為R字頭超低光澤與PVDF (＞25μ)，背面漆可改 NATURE COATING，但搭配底漆避免遮蓋性不佳 (RMK00163) . 【空調控制箱體】A.目前客戶為亞喬，其品質遵循以下規定 (RMK00627) . 【空調控制箱體】B.TT≦2TT，板面不能有塗佈不均 (RMK00627) . 【空調控制箱體】C.其餘比照櫥櫃品質 (RMK00627) | 訂單:2505DFD073/001 RCL 無 <生產備註> 事項 | 訂單:2505DFD073/001 CCPK 無 <生產備註> 事項 | 訂單:2505DFD073/001 CGQC <品檢備註> 事項如下 . 【寬度目標】目標寬度914-915尤佳，不超過916...不保證 (RMK-YL_KUNG) . 平板類,鍍鋅生產時SKIN PASS & T/L 請依據鍍鋅標準規定生產 (RMK00627) . 注意表面狀況(如無鋅痕,刮痕,凹陷.鼓起等) 鍍層控制(標準值 至 +20)之間 (RMK00627) . 每顆母鋼捲需切2M板量測急峻度,並記錄於外觀檢查記錄表內 (RMK00627) . 注意平坦度及表面狀況,請量測平坦度及弓形度並記錄之. (RMK00627) . 弓形度≦6MM/300MM 波高≦4MM 急峻度≦0.8%. (RMK00627) . 【空調控制箱體】C.其餘比照櫥櫃品質 (RMK00627) | 訂單:2505DFD073/001 CCQC <品檢備註> 事項如下 . 【寬度目標】目標寬度914-915尤佳，不超過916...不保證 (RMK-YL_KUNG) . 【烤漆分切限重注意！】用戶的天車極限3噸，故每粒鋼捲務必3噸內 (RMK-YL_KUNG) . 1.本單若塗裝背面漆一律改為REVERSE COATING 例外訂單如下敘述 (RMK00163) . 2.例外訂單為R字頭超低光澤與PVDF (＞25μ)，背面漆可改 NATURE COATING，但搭配底漆避免遮蓋性不佳 (RMK00163) . 【空調控制箱體】A.目前客戶為亞喬，其品質遵循以下規定 (RMK00627) . 【空調控制箱體】B.TT≦2TT，板面不能有塗佈不均 (RMK00627) . 【空調控制箱體】C.其餘比照櫥櫃品質 (RMK00627) | 訂單:2505DFD073/001 TOL 無 <生產備註> 事項 | 【烤漆分切限重注意！】用戶的天車極限3噸，故每粒鋼捲務必3噸內^^/CC1/CC2/CCQC/ <<.YL_KUNG 2025/05/26 11:12.>> 【寬度目標】目標寬度914-915尤佳，不超過916...不保證^^/CPL/CR1/CR2/CG1/CG2/CC1/CC2/CGQC/CCQC/ <<.YL_KUNG 2025/05/26 11:13.>> | 訂單 2505DFD073/001 修改記錄如下: 20250522 17:21:01 (24025) 退火碼: >> S1, 用途碼: >> CIC034, 背面標示: >> C008, 訂單背面顏色(五碼): >> BW736, 背面漆膜厚: >> NOM, 背面漆塗漆型式幾塗幾烤: >> 1, 鉻酸鹽: >> Z, 訂單厚度: >> 0.576, 訂單重: >> 30, 重量容許率(下限): >> 10, 重量容許率(上限): >> 10, 訂單寬度: >> 912, 鍍製方式: >> BC, 鋼捲內徑: >> 508, 鋼捲下限重: >> 2, 鋼捲上限重: >> 3, 壓花條件碼: >> -, 表面花紋: >> R, 綠色識別碼: >> -, 印刷輥號: >> -, 產品代碼: >> PPGL, 皮膜碼: >> -, 單位別: >> M, 油品種類: >> Z, 塗油量: >> Z, 包裝代碼: >> D4 , 保護膜碼: >> -, 客戶試片取樣型式: >> -, 調質碼: >> S, 套筒碼: >> R , 規格: >> CGLC-10, 製造標準: >> SYSCO, 表面處理劑種類: >> Z, 表面處理劑塗佈量: >> Z, 伸長率測試: >> N, 硬度測試碼: >> N, 抗拉強度測試: >> N, 降伏強度測試: >> N, 訂單正面顏色(五碼): >> 6C240, 正面漆膜厚: >> 25, 正面漆塗漆型式幾塗幾烤: >> 2, 修邊碼: >> Y, 重量碼: >> AW, 鋼捲捲向: >> I, 鍍層碼: >> AZ070, | *:
PPGI | 2505DFD074/001 | 1. ●依旭台背面（正面漆塗料）發泡黏著性不佳（CC250503），要確認背面是否要發泡● (OFP00739)-{.不符.} 2. 單捲限重檢核 (原料重:18.5~23.5, 分切困難:21.00~23.50, 單捲限重:8.00~10.50)(OFP00031)-{.不符.} | 1. 烤漆產品"門板"類...指定使用CSC或DS用料，切勿用其它料源 (OFP00129)-{.不符.} 2. 部分大陸料含B元素超過CNS規範管制，故請原料CNS規範之訂單不要配大陸料 (OFP00684)-{.不符.} | 1. CQ CR厚度超過0.7MM後要注意CR1與CR2修邊寬度要確認 (OFP00157)-{.不符.} 2. 備註：XXXXX 標準MASS=XXX 為生產與品管依據。排程MASS為請購用不用理會 (OFP00293)-{.不符.} 3. 高光新增備註（適用非直立式包裝）：請出口每顆鋼捲貼紅色 " 禁止疊放 " 貼紙，如果有套桶S最多2層 (OFP00366)-{.不符.} 4. 【提醒 審單人員】CR≧0.6 要於烤漆備註調降 PMT等相關。★KP抗塵PVDF不受此限 (OFP00509)-{.不符.} 5. 部分大陸料含B元素超過CNS規範管制，故請原料CNS規範之訂單不要配大陸料 (OFP00684)-{.不符.} 6. ●依旭台背面（正面漆塗料）發泡黏著性不佳（CC250503），要確認背面是否要發泡● (OFP00739)-{.不符.} | 訂單:2505DFD074/001 CPL <生產備註> 事項如下 . 本單為烤漆背面大於等於25μ塗裝，軋延後不允許毛邊，請CPL注意修邊狀況 (RMK00124) . 【邊緣品質】此為烤漆背面25μ訂單，請加強檢視鋼捲：邊緣殘剪、側緣鋅渣或毛邊，因為會導致烤漆背面漆轉印正面 (RMK00126) . 指定使用CSC或中龍或者日本用料，切勿用其它料源。會訴賠... (RMK00241) . 除HGI/ HGL 訂單邊緣不噴油. 其餘皆側緣噴油 (RMK00285) | 訂單:2505DFD074/001 CR1 <生產備註> 事項如下 . 【邊緣品質】此為烤漆背面25μ訂單，請加強檢視鋼捲：邊緣殘剪、側緣鋅渣或毛邊，因為會導致烤漆背面漆轉印正面 (RMK00126) . 指定使用CSC或中龍或者日本用料，切勿用其它料源。會訴賠... (RMK00241) . 每組工輥生產之第一顆鋼捲, 檢查振動輥痕或砂輪痕 (RMK00307) | 訂單:2505DFD074/001 CR2 <生產備註> 事項如下 . 【邊緣品質】此為烤漆背面25μ訂單，請加強檢視鋼捲：邊緣殘剪、側緣鋅渣或毛邊，因為會導致烤漆背面漆轉印正面 (RMK00126) . 指定使用CSC或中龍或者日本用料，切勿用其它料源。會訴賠... (RMK00241) . 每組工輥生產之第一顆鋼捲, 檢查振動輥痕或砂輪痕 (RMK00307) | 訂單:2505DFD074/001 CG1 <生產備註> 事項如下 . 注意平坦度及表面狀況（如無鋅痕、刮痕、凹陷 等） (RMK00085) . 請量測平坦度及弓形度，並記錄. (RMK00085) . 【邊緣品質】此為烤漆背面25μ訂單，請加強檢視鋼捲：邊緣殘剪、側緣鋅渣或毛邊，因為會導致烤漆背面漆轉印正面 (RMK00126) . ★ SKP+T/L 的 EL％總和 CQ ＞0.8％,材質SAE1012＞0.6 ％ --->一定要達到不然會訴賠★ (RMK00241) . 指定使用CSC或中龍或者日本用料，切勿用其它料源。會訴賠... (RMK00241) . 因為SKP+T/L 的 EL％總和 CQ ＞0.8％,材質SAE1012＞0.6 ％以上時，烤漆品檢測試Fluting 會NG降級 (RMK00241) . 若SKP+T/L 的 EL％總和 CQ ＞0.8％,材質SAE1012＞0.6 ％ 未能符合，反應給下製程與TED工程師 (RMK00241) . 本單於烤漆正背面都塗裝正面漆，因此鍍鋅請管制背面表面品質比照正面 (RMK00363) | 訂單:2505DFD074/001 CG2 <生產備註> 事項如下 . 注意平坦度及表面狀況（如無鋅痕、刮痕、凹陷 等） (RMK00085) . 請量測平坦度及弓形度，並記錄. (RMK00085) . 【邊緣品質】此為烤漆背面25μ訂單，請加強檢視鋼捲：邊緣殘剪、側緣鋅渣或毛邊，因為會導致烤漆背面漆轉印正面 (RMK00126) . ★ SKP+T/L 的 EL％總和 CQ ＞0.8％,材質SAE1012＞0.6 ％ --->一定要達到不然會訴賠★ (RMK00241) . 指定使用CSC或中龍或者日本用料，切勿用其它料源。會訴賠... (RMK00241) . 因為SKP+T/L 的 EL％總和 CQ ＞0.8％,材質SAE1012＞0.6 ％以上時，烤漆品檢測試Fluting 會NG降級 (RMK00241) . 若SKP+T/L 的 EL％總和 CQ ＞0.8％,材質SAE1012＞0.6 ％ 未能符合，反應給下製程與TED工程師 (RMK00241) . 本單於烤漆正背面都塗裝正面漆，因此鍍鋅請管制背面表面品質比照正面 (RMK00363) | 訂單:2505DFD074/001 CC1 <生產備註> 事項如下 . 【PMT】1.1.因為CR厚 0.992 mm，TOP 標準PMT以224℃去計算 (RMK-E_CHIN) . 【疊放】每顆鋼捲貼紅色 " 禁止疊放 " 貼紙，如果有套桶S最多2層 (RMK-E_CHIN) . 【分切】郁潔曰：母鋼分切2顆，限重8~10.5噸，勿超上限重 (RMK-E_CHIN) . 冷軋厚度 > 0.8mm 內圈須插入二張瓦楞紙,防止端板印痕.客戶為益大時不可加瓦楞紙 (RMK00059) . 注意用途為傳統捲門. (RMK00085) . 需測試 ''往返摩擦試驗'' (RMK00085) . 此色為高光澤主操請注意捲起張力的提高查表 (RMK00122) . 【邊緣品質】此為烤漆背面25μ訂單，請加強檢視鋼捲：邊緣殘剪、側緣鋅渣或毛邊，因為會導致烤漆背面漆轉印正面 (RMK00126) . 1.本單若塗裝背面漆一律改為REVERSE COATING 例外訂單如下敘述 (RMK00163) . 2.例外訂單為R字頭超低光澤與PVDF (＞25μ)，背面漆可改 NATURE COATING，但搭配底漆避免遮蓋性不佳 (RMK00163) . 一般CQ T/L EL％目標0.1％，視板面或狀況可做調整--->不然下製程會發生FLUTING會訴賠 (RMK00241) . ★本產品因訴賠過，一定得做 Fluting TEST，線上EL％有調整時需再確認★ (RMK00241) . ★品檢注意！JIS&CNS 訂單必須每滿50噸一定要再做一次TEST (RMK00259) . 【PMT】1.2.CC2計算完後面漆每個ZONE 爐溫各降8℃為最終爐溫 (RMK00568) . 【PMT】1.3.CC2因爐溫各降8℃為最終爐溫，請股長於TEST時 確實量測板溫 (RMK00568) . 【PMT】1.4.若發現PMT不足，請上調ZONE溫度並回饋工程師 (RMK00568) . 【PMT】1.5.品檢注意！因標準PMT有下修請注意MEK測試 (RMK00568) . 【PMT】1.6.厚板少生產，請領班量測板溫並記錄之 (RMK00568) | 訂單:2505DFD074/001 CC2 <生產備註> 事項如下 . 【PMT】1.1.因為CR厚 0.992 mm，TOP 標準PMT以224℃去計算 (RMK-E_CHIN) . 【疊放】每顆鋼捲貼紅色 " 禁止疊放 " 貼紙，如果有套桶S最多2層 (RMK-E_CHIN) . 【分切】郁潔曰：母鋼分切2顆，限重8~10.5噸，勿超上限重 (RMK-E_CHIN) . 冷軋厚度 > 0.8mm 內圈須插入二張瓦楞紙,防止端板印痕.客戶為益大時不可加瓦楞紙 (RMK00059) . 注意用途為傳統捲門. (RMK00085) . 需測試 ''往返摩擦試驗'' (RMK00085) . 此色為高光澤主操請注意捲起張力的提高查表 (RMK00122) . 【邊緣品質】此為烤漆背面25μ訂單，請加強檢視鋼捲：邊緣殘剪、側緣鋅渣或毛邊，因為會導致烤漆背面漆轉印正面 (RMK00126) . 1.本單若塗裝背面漆一律改為REVERSE COATING 例外訂單如下敘述 (RMK00163) . 2.例外訂單為R字頭超低光澤與PVDF (＞25μ)，背面漆可改 NATURE COATING，但搭配底漆避免遮蓋性不佳 (RMK00163) . 20120627晨會決議 CC2生產 PPGI 時請使用表調 (RMK00191) . 一般CQ T/L EL％目標0.1％，視板面或狀況可做調整--->不然下製程會發生FLUTING會訴賠 (RMK00241) . ★本產品因訴賠過，一定得做 Fluting TEST，線上EL％有調整時需再確認★ (RMK00241) . ★品檢注意！JIS&CNS 訂單必須每滿50噸一定要再做一次TEST (RMK00259) . 【PMT】1.2.CC2計算完後面漆每個ZONE 爐溫各降8℃為最終爐溫 (RMK00568) . 【PMT】1.3.CC2因爐溫各降8℃為最終爐溫，請股長於TEST時 確實量測板溫 (RMK00568) . 【PMT】1.4.若發現PMT不足，請上調ZONE溫度並回饋工程師 (RMK00568) . 【PMT】1.5.品檢注意！因標準PMT有下修請注意MEK測試 (RMK00568) . 【PMT】1.6.厚板少生產，請領班量測板溫並記錄之 (RMK00568) | 訂單:2505DFD074/001 RCL <生產備註> 事項如下 . 冷軋厚度 > 0.8mm 內圈須插入二張瓦楞紙,防止端板印痕.客戶為益大時不可加瓦楞紙 (RMK00059) | 訂單:2505DFD074/001 CCPK 無 <生產備註> 事項 | 訂單:2505DFD074/001 CGQC <品檢備註> 事項如下 . 【邊緣品質】此為烤漆背面25μ訂單，請加強檢視鋼捲：邊緣殘剪、側緣鋅渣或毛邊，因為會導致烤漆背面漆轉印正面 (RMK00126) . 本單於烤漆正背面都塗裝正面漆，因此鍍鋅請管制背面表面品質比照正面 (RMK00363) | 訂單:2505DFD074/001 CCQC <品檢備註> 事項如下 . 【PMT】1.1.因為CR厚 0.992 mm，TOP 標準PMT以224℃去計算 (RMK-E_CHIN) . 【疊放】每顆鋼捲貼紅色 " 禁止疊放 " 貼紙，如果有套桶S最多2層 (RMK-E_CHIN) . 【分切】郁潔曰：母鋼分切2顆，限重8~10.5噸，勿超上限重 (RMK-E_CHIN) . 冷軋厚度 > 0.8mm 內圈須插入二張瓦楞紙,防止端板印痕.客戶為益大時不可加瓦楞紙 (RMK00059) . 【邊緣品質】此為烤漆背面25μ訂單，請加強檢視鋼捲：邊緣殘剪、側緣鋅渣或毛邊，因為會導致烤漆背面漆轉印正面 (RMK00126) . 1.本單若塗裝背面漆一律改為REVERSE COATING 例外訂單如下敘述 (RMK00163) . 2.例外訂單為R字頭超低光澤與PVDF (＞25μ)，背面漆可改 NATURE COATING，但搭配底漆避免遮蓋性不佳 (RMK00163) . ★本產品因訴賠過，一定得做 Fluting TEST，線上EL％有調整時需再確認★ (RMK00241) . ★品檢注意！JIS&CNS 訂單必須每滿50噸一定要再做一次TEST (RMK00259) . 【PMT】1.2.CC2計算完後面漆每個ZONE 爐溫各降8℃為最終爐溫 (RMK00568) . 【PMT】1.3.CC2因爐溫各降8℃為最終爐溫，請股長於TEST時 確實量測板溫 (RMK00568) . 【PMT】1.4.若發現PMT不足，請上調ZONE溫度並回饋工程師 (RMK00568) . 【PMT】1.5.品檢注意！因標準PMT有下修請注意MEK測試 (RMK00568) . 【PMT】1.6.厚板少生產，請領班量測板溫並記錄之 (RMK00568) | 訂單:2505DFD074/001 TOL 無 <生產備註> 事項 | 【分切】郁潔曰：母鋼分切2顆，限重8~10.5噸，勿超上限重^^/CC1/CC2/CCQC/ <<.E_CHIN 2025/05/27 09:05.>> 【疊放】每顆鋼捲貼紅色 " 禁止疊放 " 貼紙，如果有套桶S最多2層^^/CC1/CC2/CCQC/MKT/ <<.E_CHIN 2025/05/27 09:05.>> 【PMT】1.1.因為CR厚 0.992 mm，TOP 標準PMT以224℃去計算^^/CC1/CC2/CCQC/^^ <<.E_CHIN 2025/05/27 09:07.>> | 訂單 2505DFD074/001 修改記錄如下: 20250522 17:20:21 (24025) 退火碼: >> S1, 用途碼: >> COA006, 背面標示: >> S000, 訂單背面顏色(五碼): >> 4B355, 背面漆膜厚: >> 25, 背面漆塗漆型式幾塗幾烤: >> 2, 鉻酸鹽: >> Z, 訂單厚度: >> 1, 訂單重: >> 20, 重量容許率(下限): >> 10, 重量容許率(上限): >> 10, 訂單寬度: >> 1228, 鍍製方式: >> AC, 鋼捲內徑: >> 610, 鋼捲下限重: >> 8, 鋼捲上限重: >> 10.5, 壓花條件碼: >> -, 表面花紋: >> Z, 綠色識別碼: >> -, 印刷輥號: >> -, 產品代碼: >> PPGI, 皮膜碼: >> -, 單位別: >> M, 油品種類: >> Z, 塗油量: >> Z, 包裝代碼: >> D2 , 保護膜碼: >> -, 客戶試片取樣型式: >> -, 調質碼: >> S, 套筒碼: >> P , 規格: >> CGCC-10, 製造標準: >> CNS, 表面處理劑種類: >> Z, 表面處理劑塗佈量: >> Z, 伸長率測試: >> N, 硬度測試碼: >> N, 抗拉強度測試: >> N, 降伏強度測試: >> N, 厚度變異: >> 0, 訂單正面顏色(五碼): >> 4Y525, 正面漆膜厚: >> 25, 正面漆塗漆型式幾塗幾烤: >> 2, 修邊碼: >> Y, 重量碼: >> AW, 鋼捲捲向: >> I, 鍍層碼: >> Z12, | *:
PPGI | 2505DFD074/002 | 1. ●依旭台背面（正面漆塗料）發泡黏著性不佳（CC250503），要確認背面是否要發泡● (OFP00739)-{.不符.} 2. 單捲限重檢核 (原料重:18.5~23.5, 分切困難:21.00~23.50, 單捲限重:8.00~10.50)(OFP00031)-{.不符.} | 1. 烤漆產品"門板"類...指定使用CSC或DS用料，切勿用其它料源 (OFP00129)-{.不符.} 2. 部分大陸料含B元素超過CNS規範管制，故請原料CNS規範之訂單不要配大陸料 (OFP00684)-{.不符.} | 1. CQ CR厚度超過0.7MM後要注意CR1與CR2修邊寬度要確認 (OFP00157)-{.不符.} 2. 備註：XXXXX 標準MASS=XXX 為生產與品管依據。排程MASS為請購用不用理會 (OFP00293)-{.不符.} 3. 高光新增備註（適用非直立式包裝）：請出口每顆鋼捲貼紅色 " 禁止疊放 " 貼紙，如果有套桶S最多2層 (OFP00366)-{.不符.} 4. 【提醒 審單人員】CR≧0.6 要於烤漆備註調降 PMT等相關。★KP抗塵PVDF不受此限 (OFP00509)-{.不符.} 5. 部分大陸料含B元素超過CNS規範管制，故請原料CNS規範之訂單不要配大陸料 (OFP00684)-{.不符.} 6. ●依旭台背面（正面漆塗料）發泡黏著性不佳（CC250503），要確認背面是否要發泡● (OFP00739)-{.不符.} | 訂單:2505DFD074/002 CPL <生產備註> 事項如下 . 本單為烤漆背面大於等於25μ塗裝，軋延後不允許毛邊，請CPL注意修邊狀況 (RMK00124) . 【邊緣品質】此為烤漆背面25μ訂單，請加強檢視鋼捲：邊緣殘剪、側緣鋅渣或毛邊，因為會導致烤漆背面漆轉印正面 (RMK00126) . 指定使用CSC或中龍或者日本用料，切勿用其它料源。會訴賠... (RMK00241) . 除HGI/ HGL 訂單邊緣不噴油. 其餘皆側緣噴油 (RMK00285) | 訂單:2505DFD074/002 CR1 <生產備註> 事項如下 . 【邊緣品質】此為烤漆背面25μ訂單，請加強檢視鋼捲：邊緣殘剪、側緣鋅渣或毛邊，因為會導致烤漆背面漆轉印正面 (RMK00126) . 指定使用CSC或中龍或者日本用料，切勿用其它料源。會訴賠... (RMK00241) . 每組工輥生產之第一顆鋼捲, 檢查振動輥痕或砂輪痕 (RMK00307) | 訂單:2505DFD074/002 CR2 <生產備註> 事項如下 . 【邊緣品質】此為烤漆背面25μ訂單，請加強檢視鋼捲：邊緣殘剪、側緣鋅渣或毛邊，因為會導致烤漆背面漆轉印正面 (RMK00126) . 指定使用CSC或中龍或者日本用料，切勿用其它料源。會訴賠... (RMK00241) . 每組工輥生產之第一顆鋼捲, 檢查振動輥痕或砂輪痕 (RMK00307) | 訂單:2505DFD074/002 CG1 <生產備註> 事項如下 . 注意平坦度及表面狀況（如無鋅痕、刮痕、凹陷 等） (RMK00085) . 請量測平坦度及弓形度，並記錄. (RMK00085) . 【邊緣品質】此為烤漆背面25μ訂單，請加強檢視鋼捲：邊緣殘剪、側緣鋅渣或毛邊，因為會導致烤漆背面漆轉印正面 (RMK00126) . ★ SKP+T/L 的 EL％總和 CQ ＞0.8％,材質SAE1012＞0.6 ％ --->一定要達到不然會訴賠★ (RMK00241) . 指定使用CSC或中龍或者日本用料，切勿用其它料源。會訴賠... (RMK00241) . 因為SKP+T/L 的 EL％總和 CQ ＞0.8％,材質SAE1012＞0.6 ％以上時，烤漆品檢測試Fluting 會NG降級 (RMK00241) . 若SKP+T/L 的 EL％總和 CQ ＞0.8％,材質SAE1012＞0.6 ％ 未能符合，反應給下製程與TED工程師 (RMK00241) . 本單於烤漆正背面都塗裝正面漆，因此鍍鋅請管制背面表面品質比照正面 (RMK00363) | 訂單:2505DFD074/002 CG2 <生產備註> 事項如下 . 注意平坦度及表面狀況（如無鋅痕、刮痕、凹陷 等） (RMK00085) . 請量測平坦度及弓形度，並記錄. (RMK00085) . 【邊緣品質】此為烤漆背面25μ訂單，請加強檢視鋼捲：邊緣殘剪、側緣鋅渣或毛邊，因為會導致烤漆背面漆轉印正面 (RMK00126) . ★ SKP+T/L 的 EL％總和 CQ ＞0.8％,材質SAE1012＞0.6 ％ --->一定要達到不然會訴賠★ (RMK00241) . 指定使用CSC或中龍或者日本用料，切勿用其它料源。會訴賠... (RMK00241) . 因為SKP+T/L 的 EL％總和 CQ ＞0.8％,材質SAE1012＞0.6 ％以上時，烤漆品檢測試Fluting 會NG降級 (RMK00241) . 若SKP+T/L 的 EL％總和 CQ ＞0.8％,材質SAE1012＞0.6 ％ 未能符合，反應給下製程與TED工程師 (RMK00241) . 本單於烤漆正背面都塗裝正面漆，因此鍍鋅請管制背面表面品質比照正面 (RMK00363) | 訂單:2505DFD074/002 CC1 <生產備註> 事項如下 . 【PMT】1.1.因為CR厚 0.992 mm，TOP 標準PMT以224℃去計算 (RMK-E_CHIN) . 【疊放】每顆鋼捲貼紅色 " 禁止疊放 " 貼紙，如果有套桶S最多2層 (RMK-E_CHIN) . 【分切】郁潔曰：母鋼分切2顆，限重8~10.5噸，勿超上限重 (RMK-E_CHIN) . 冷軋厚度 > 0.8mm 內圈須插入二張瓦楞紙,防止端板印痕.客戶為益大時不可加瓦楞紙 (RMK00059) . 注意用途為傳統捲門. (RMK00085) . 需測試 ''往返摩擦試驗'' (RMK00085) . 此色為高光澤主操請注意捲起張力的提高查表 (RMK00122) . 【邊緣品質】此為烤漆背面25μ訂單，請加強檢視鋼捲：邊緣殘剪、側緣鋅渣或毛邊，因為會導致烤漆背面漆轉印正面 (RMK00126) . 1.本單若塗裝背面漆一律改為REVERSE COATING 例外訂單如下敘述 (RMK00163) . 2.例外訂單為R字頭超低光澤與PVDF (＞25μ)，背面漆可改 NATURE COATING，但搭配底漆避免遮蓋性不佳 (RMK00163) . 一般CQ T/L EL％目標0.1％，視板面或狀況可做調整--->不然下製程會發生FLUTING會訴賠 (RMK00241) . ★本產品因訴賠過，一定得做 Fluting TEST，線上EL％有調整時需再確認★ (RMK00241) . ★品檢注意！JIS&CNS 訂單必須每滿50噸一定要再做一次TEST (RMK00259) . 【PMT】1.2.CC2計算完後面漆每個ZONE 爐溫各降8℃為最終爐溫 (RMK00568) . 【PMT】1.3.CC2因爐溫各降8℃為最終爐溫，請股長於TEST時 確實量測板溫 (RMK00568) . 【PMT】1.4.若發現PMT不足，請上調ZONE溫度並回饋工程師 (RMK00568) . 【PMT】1.5.品檢注意！因標準PMT有下修請注意MEK測試 (RMK00568) . 【PMT】1.6.厚板少生產，請領班量測板溫並記錄之 (RMK00568) | 訂單:2505DFD074/002 CC2 <生產備註> 事項如下 . 【PMT】1.1.因為CR厚 0.992 mm，TOP 標準PMT以224℃去計算 (RMK-E_CHIN) . 【疊放】每顆鋼捲貼紅色 " 禁止疊放 " 貼紙，如果有套桶S最多2層 (RMK-E_CHIN) . 【分切】郁潔曰：母鋼分切2顆，限重8~10.5噸，勿超上限重 (RMK-E_CHIN) . 冷軋厚度 > 0.8mm 內圈須插入二張瓦楞紙,防止端板印痕.客戶為益大時不可加瓦楞紙 (RMK00059) . 注意用途為傳統捲門. (RMK00085) . 需測試 ''往返摩擦試驗'' (RMK00085) . 此色為高光澤主操請注意捲起張力的提高查表 (RMK00122) . 【邊緣品質】此為烤漆背面25μ訂單，請加強檢視鋼捲：邊緣殘剪、側緣鋅渣或毛邊，因為會導致烤漆背面漆轉印正面 (RMK00126) . 1.本單若塗裝背面漆一律改為REVERSE COATING 例外訂單如下敘述 (RMK00163) . 2.例外訂單為R字頭超低光澤與PVDF (＞25μ)，背面漆可改 NATURE COATING，但搭配底漆避免遮蓋性不佳 (RMK00163) . 20120627晨會決議 CC2生產 PPGI 時請使用表調 (RMK00191) . 一般CQ T/L EL％目標0.1％，視板面或狀況可做調整--->不然下製程會發生FLUTING會訴賠 (RMK00241) . ★本產品因訴賠過，一定得做 Fluting TEST，線上EL％有調整時需再確認★ (RMK00241) . ★品檢注意！JIS&CNS 訂單必須每滿50噸一定要再做一次TEST (RMK00259) . 【PMT】1.2.CC2計算完後面漆每個ZONE 爐溫各降8℃為最終爐溫 (RMK00568) . 【PMT】1.3.CC2因爐溫各降8℃為最終爐溫，請股長於TEST時 確實量測板溫 (RMK00568) . 【PMT】1.4.若發現PMT不足，請上調ZONE溫度並回饋工程師 (RMK00568) . 【PMT】1.5.品檢注意！因標準PMT有下修請注意MEK測試 (RMK00568) . 【PMT】1.6.厚板少生產，請領班量測板溫並記錄之 (RMK00568) | 訂單:2505DFD074/002 RCL <生產備註> 事項如下 . 冷軋厚度 > 0.8mm 內圈須插入二張瓦楞紙,防止端板印痕.客戶為益大時不可加瓦楞紙 (RMK00059) | 訂單:2505DFD074/002 CCPK 無 <生產備註> 事項 | 訂單:2505DFD074/002 CGQC <品檢備註> 事項如下 . 【邊緣品質】此為烤漆背面25μ訂單，請加強檢視鋼捲：邊緣殘剪、側緣鋅渣或毛邊，因為會導致烤漆背面漆轉印正面 (RMK00126) . 本單於烤漆正背面都塗裝正面漆，因此鍍鋅請管制背面表面品質比照正面 (RMK00363) | 訂單:2505DFD074/002 CCQC <品檢備註> 事項如下 . 【PMT】1.1.因為CR厚 0.992 mm，TOP 標準PMT以224℃去計算 (RMK-E_CHIN) . 【疊放】每顆鋼捲貼紅色 " 禁止疊放 " 貼紙，如果有套桶S最多2層 (RMK-E_CHIN) . 【分切】郁潔曰：母鋼分切2顆，限重8~10.5噸，勿超上限重 (RMK-E_CHIN) . 冷軋厚度 > 0.8mm 內圈須插入二張瓦楞紙,防止端板印痕.客戶為益大時不可加瓦楞紙 (RMK00059) . 【邊緣品質】此為烤漆背面25μ訂單，請加強檢視鋼捲：邊緣殘剪、側緣鋅渣或毛邊，因為會導致烤漆背面漆轉印正面 (RMK00126) . 1.本單若塗裝背面漆一律改為REVERSE COATING 例外訂單如下敘述 (RMK00163) . 2.例外訂單為R字頭超低光澤與PVDF (＞25μ)，背面漆可改 NATURE COATING，但搭配底漆避免遮蓋性不佳 (RMK00163) . ★本產品因訴賠過，一定得做 Fluting TEST，線上EL％有調整時需再確認★ (RMK00241) . ★品檢注意！JIS&CNS 訂單必須每滿50噸一定要再做一次TEST (RMK00259) . 【PMT】1.2.CC2計算完後面漆每個ZONE 爐溫各降8℃為最終爐溫 (RMK00568) . 【PMT】1.3.CC2因爐溫各降8℃為最終爐溫，請股長於TEST時 確實量測板溫 (RMK00568) . 【PMT】1.4.若發現PMT不足，請上調ZONE溫度並回饋工程師 (RMK00568) . 【PMT】1.5.品檢注意！因標準PMT有下修請注意MEK測試 (RMK00568) . 【PMT】1.6.厚板少生產，請領班量測板溫並記錄之 (RMK00568) | 訂單:2505DFD074/002 TOL 無 <生產備註> 事項 | 【分切】郁潔曰：母鋼分切2顆，限重8~10.5噸，勿超上限重^^/CC1/CC2/CCQC/^^ <<.E_CHIN 2025/05/27 09:28.>> 【疊放】每顆鋼捲貼紅色 " 禁止疊放 " 貼紙，如果有套桶S最多2層^^/CC1/CC2/CCQC/MKT/^^ <<.E_CHIN 2025/05/27 09:29.>> 【PMT】1.1.因為CR厚 0.992 mm，TOP 標準PMT以224℃去計算^^/CC1/CC2/CCQC/^^ <<.E_CHIN 2025/05/27 09:29.>> | 訂單 2505DFD074/002 修改記錄如下: 20250522 17:20:24 (24025) 退火碼: >> S1, 用途碼: >> COA006, 背面標示: >> S000, 訂單背面顏色(五碼): >> 4B355, 背面漆膜厚: >> 25, 背面漆塗漆型式幾塗幾烤: >> 2, 鉻酸鹽: >> Z, 訂單厚度: >> 1, 訂單重: >> 20, 重量容許率(下限): >> 10, 重量容許率(上限): >> 10, 訂單寬度: >> 1221, 鍍製方式: >> AC, 鋼捲內徑: >> 610, 鋼捲下限重: >> 8, 鋼捲上限重: >> 10.5, 壓花條件碼: >> -, 表面花紋: >> Z, 綠色識別碼: >> -, 印刷輥號: >> -, 產品代碼: >> PPGI, 皮膜碼: >> -, 單位別: >> M, 油品種類: >> Z, 塗油量: >> Z, 包裝代碼: >> D2 , 保護膜碼: >> -, 客戶試片取樣型式: >> -, 調質碼: >> S, 套筒碼: >> P , 規格: >> CGCC-10, 製造標準: >> CNS, 表面處理劑種類: >> Z, 表面處理劑塗佈量: >> Z, 伸長率測試: >> N, 硬度測試碼: >> N, 抗拉強度測試: >> N, 降伏強度測試: >> N, 厚度變異: >> 0, 訂單正面顏色(五碼): >> 4Y525, 正面漆膜厚: >> 25, 正面漆塗漆型式幾塗幾烤: >> 2, 修邊碼: >> Y, 重量碼: >> AW, 鋼捲捲向: >> I, 鍍層碼: >> Z12, | *:
PPGL | 2505DFD075/001 |  |  | 1. CQ CR厚度超過0.7MM後要注意CR1與CR2修邊寬度要確認 (OFP00157)-{.不符.} 2. 【提醒 審單人員】CR≧0.6 要於烤漆備註調降 PMT等相關。★KP抗塵PVDF不受此限 (OFP00509)-{.不符.} | 訂單:2505DFD075/001 CPL <生產備註> 事項如下 . 除HGI/ HGL 訂單邊緣不噴油. 其餘皆側緣噴油 (RMK00285) | 訂單:2505DFD075/001 CR1 無 <生產備註> 事項 | 訂單:2505DFD075/001 CR2 無 <生產備註> 事項 | 訂單:2505DFD075/001 CG1 <生產備註> 事項如下 . 平板類,鍍鋅生產時SKIN PASS & T/L 請依據鍍鋅標準規定生產 (RMK00627) . 注意表面狀況(如無鋅痕,刮痕,凹陷.鼓起等) 鍍層控制(標準值 至 +20)之間 (RMK00627) . 每顆母鋼捲需切2M板量測急峻度,並記錄於外觀檢查記錄表內 (RMK00627) . 注意平坦度及表面狀況,請量測平坦度及弓形度並記錄之. (RMK00627) . 弓形度≦6MM/300MM 波高≦4MM 急峻度≦0.8%. (RMK00627) . 【空調控制箱體】C.其餘比照櫥櫃品質 (RMK00627) . 因成形性需求故鍍層量有上限管制，排程變換前後一顆分切請U3暫留，待產線確認鍍層量後再行處置。 (RMK00627) | 訂單:2505DFD075/001 CG2 <生產備註> 事項如下 . 平板類,鍍鋅生產時SKIN PASS & T/L 請依據鍍鋅標準規定生產 (RMK00627) . 注意表面狀況(如無鋅痕,刮痕,凹陷.鼓起等) 鍍層控制(標準值 至 +20)之間 (RMK00627) . 每顆母鋼捲需切2M板量測急峻度,並記錄於外觀檢查記錄表內 (RMK00627) . 注意平坦度及表面狀況,請量測平坦度及弓形度並記錄之. (RMK00627) . 弓形度≦6MM/300MM 波高≦4MM 急峻度≦0.8%. (RMK00627) . 【空調控制箱體】C.其餘比照櫥櫃品質 (RMK00627) . 因成形性需求故鍍層量有上限管制，排程變換前後一顆分切請U3暫留，待產線確認鍍層量後再行處置。 (RMK00627) | 訂單:2505DFD075/001 CC1 <生產備註> 事項如下 . 【PMT】1.1.因為CR厚 1.01 mm，TOP 標準PMT以231℃去計算 (RMK-E_CHIN) . 冷軋厚度 > 0.8mm 內圈須插入二張瓦楞紙,防止端板印痕.客戶為益大時不可加瓦楞紙 (RMK00059) . 1.本單若塗裝背面漆一律改為REVERSE COATING 例外訂單如下敘述 (RMK00163) . 2.例外訂單為R字頭超低光澤與PVDF (＞25μ)，背面漆可改 NATURE COATING，但搭配底漆避免遮蓋性不佳 (RMK00163) . 【PMT】1.2.CC2計算完後面漆每個ZONE 爐溫各降8℃為最終爐溫 (RMK00568) . 【PMT】1.3.CC2因爐溫各降8℃為最終爐溫，請股長於TEST時 確實量測板溫 (RMK00568) . 【PMT】1.4.若發現PMT不足，請上調ZONE溫度並回饋工程師 (RMK00568) . 【PMT】1.5.品檢注意！因標準PMT有下修請注意MEK測試 (RMK00568) . 【PMT】1.6.厚板少生產，請領班量測板溫並記錄之 (RMK00568) . 【空調控制箱體】A.目前客戶為亞喬，其品質遵循以下規定 (RMK00627) . 【空調控制箱體】B.TT≦2TT，板面不能有塗佈不均 (RMK00627) . 【空調控制箱體】C.其餘比照櫥櫃品質 (RMK00627) | 訂單:2505DFD075/001 CC2 <生產備註> 事項如下 . 【PMT】1.1.因為CR厚 1.01 mm，TOP 標準PMT以231℃去計算 (RMK-E_CHIN) . 冷軋厚度 > 0.8mm 內圈須插入二張瓦楞紙,防止端板印痕.客戶為益大時不可加瓦楞紙 (RMK00059) . 1.本單若塗裝背面漆一律改為REVERSE COATING 例外訂單如下敘述 (RMK00163) . 2.例外訂單為R字頭超低光澤與PVDF (＞25μ)，背面漆可改 NATURE COATING，但搭配底漆避免遮蓋性不佳 (RMK00163) . 【PMT】1.2.CC2計算完後面漆每個ZONE 爐溫各降8℃為最終爐溫 (RMK00568) . 【PMT】1.3.CC2因爐溫各降8℃為最終爐溫，請股長於TEST時 確實量測板溫 (RMK00568) . 【PMT】1.4.若發現PMT不足，請上調ZONE溫度並回饋工程師 (RMK00568) . 【PMT】1.5.品檢注意！因標準PMT有下修請注意MEK測試 (RMK00568) . 【PMT】1.6.厚板少生產，請領班量測板溫並記錄之 (RMK00568) . 【空調控制箱體】A.目前客戶為亞喬，其品質遵循以下規定 (RMK00627) . 【空調控制箱體】B.TT≦2TT，板面不能有塗佈不均 (RMK00627) . 【空調控制箱體】C.其餘比照櫥櫃品質 (RMK00627) | 訂單:2505DFD075/001 RCL <生產備註> 事項如下 . 冷軋厚度 > 0.8mm 內圈須插入二張瓦楞紙,防止端板印痕.客戶為益大時不可加瓦楞紙 (RMK00059) | 訂單:2505DFD075/001 CCPK 無 <生產備註> 事項 | 訂單:2505DFD075/001 CGQC <品檢備註> 事項如下 . 平板類,鍍鋅生產時SKIN PASS & T/L 請依據鍍鋅標準規定生產 (RMK00627) . 注意表面狀況(如無鋅痕,刮痕,凹陷.鼓起等) 鍍層控制(標準值 至 +20)之間 (RMK00627) . 每顆母鋼捲需切2M板量測急峻度,並記錄於外觀檢查記錄表內 (RMK00627) . 注意平坦度及表面狀況,請量測平坦度及弓形度並記錄之. (RMK00627) . 弓形度≦6MM/300MM 波高≦4MM 急峻度≦0.8%. (RMK00627) . 【空調控制箱體】C.其餘比照櫥櫃品質 (RMK00627) | 訂單:2505DFD075/001 CCQC <品檢備註> 事項如下 . 【PMT】1.1.因為CR厚 1.01 mm，TOP 標準PMT以231℃去計算 (RMK-E_CHIN) . 冷軋厚度 > 0.8mm 內圈須插入二張瓦楞紙,防止端板印痕.客戶為益大時不可加瓦楞紙 (RMK00059) . 1.本單若塗裝背面漆一律改為REVERSE COATING 例外訂單如下敘述 (RMK00163) . 2.例外訂單為R字頭超低光澤與PVDF (＞25μ)，背面漆可改 NATURE COATING，但搭配底漆避免遮蓋性不佳 (RMK00163) . 【PMT】1.2.CC2計算完後面漆每個ZONE 爐溫各降8℃為最終爐溫 (RMK00568) . 【PMT】1.3.CC2因爐溫各降8℃為最終爐溫，請股長於TEST時 確實量測板溫 (RMK00568) . 【PMT】1.4.若發現PMT不足，請上調ZONE溫度並回饋工程師 (RMK00568) . 【PMT】1.5.品檢注意！因標準PMT有下修請注意MEK測試 (RMK00568) . 【PMT】1.6.厚板少生產，請領班量測板溫並記錄之 (RMK00568) . 【空調控制箱體】A.目前客戶為亞喬，其品質遵循以下規定 (RMK00627) . 【空調控制箱體】B.TT≦2TT，板面不能有塗佈不均 (RMK00627) . 【空調控制箱體】C.其餘比照櫥櫃品質 (RMK00627) | 訂單:2505DFD075/001 TOL 無 <生產備註> 事項 | 【PMT】1.1.因為CR厚 1.01 mm，TOP 標準PMT以231℃去計算^^/CC1/CC2/CCQC/^^ <<.E_CHIN 2025/05/26 09:20.>> | 訂單 2505DFD075/001 修改記錄如下: 20250522 17:19:28 (24025) 退火碼: >> S1, 用途碼: >> CIC034, 背面標示: >> C008, 訂單背面顏色(五碼): >> BW736, 背面漆膜厚: >> NOM, 背面漆塗漆型式幾塗幾烤: >> 1, 鉻酸鹽: >> Z, 訂單厚度: >> 1, 訂單重: >> 22, 重量容許率(下限): >> 10, 重量容許率(上限): >> 10, 訂單寬度: >> 1219, 鍍製方式: >> BC, 鋼捲內徑: >> 508, 鋼捲下限重: >> 2, 鋼捲上限重: >> 3, 壓花條件碼: >> -, 表面花紋: >> R, 綠色識別碼: >> -, 印刷輥號: >> -, 產品代碼: >> PPGL, 皮膜碼: >> -, 單位別: >> M, 油品種類: >> Z, 塗油量: >> Z, 包裝代碼: >> D4 , 保護膜碼: >> -, 客戶試片取樣型式: >> -, 調質碼: >> S, 套筒碼: >> R , 規格: >> CGLC-10, 製造標準: >> SYSCO, 表面處理劑種類: >> Z, 表面處理劑塗佈量: >> Z, 伸長率測試: >> N, 硬度測試碼: >> N, 抗拉強度測試: >> N, 降伏強度測試: >> N, 訂單正面顏色(五碼): >> 6C270, 正面漆膜厚: >> 25, 正面漆塗漆型式幾塗幾烤: >> 2, 修邊碼: >> Y, 重量碼: >> AW, 鋼捲捲向: >> I, 鍍層碼: >> AZ100, | *:
PPGL | 2505DFD075/002 |  |  | 1. CQ CR厚度超過0.7MM後要注意CR1與CR2修邊寬度要確認 (OFP00157)-{.不符.} 2. 【提醒 審單人員】CR≧0.6 要於烤漆備註調降 PMT等相關。★KP抗塵PVDF不受此限 (OFP00509)-{.不符.} | 訂單:2505DFD075/002 CPL <生產備註> 事項如下 . 除HGI/ HGL 訂單邊緣不噴油. 其餘皆側緣噴油 (RMK00285) | 訂單:2505DFD075/002 CR1 無 <生產備註> 事項 | 訂單:2505DFD075/002 CR2 無 <生產備註> 事項 | 訂單:2505DFD075/002 CG1 <生產備註> 事項如下 . 平板類,鍍鋅生產時SKIN PASS & T/L 請依據鍍鋅標準規定生產 (RMK00627) . 注意表面狀況(如無鋅痕,刮痕,凹陷.鼓起等) 鍍層控制(標準值 至 +20)之間 (RMK00627) . 每顆母鋼捲需切2M板量測急峻度,並記錄於外觀檢查記錄表內 (RMK00627) . 注意平坦度及表面狀況,請量測平坦度及弓形度並記錄之. (RMK00627) . 弓形度≦6MM/300MM 波高≦4MM 急峻度≦0.8%. (RMK00627) . 【空調控制箱體】C.其餘比照櫥櫃品質 (RMK00627) . 因成形性需求故鍍層量有上限管制，排程變換前後一顆分切請U3暫留，待產線確認鍍層量後再行處置。 (RMK00627) | 訂單:2505DFD075/002 CG2 <生產備註> 事項如下 . 平板類,鍍鋅生產時SKIN PASS & T/L 請依據鍍鋅標準規定生產 (RMK00627) . 注意表面狀況(如無鋅痕,刮痕,凹陷.鼓起等) 鍍層控制(標準值 至 +20)之間 (RMK00627) . 每顆母鋼捲需切2M板量測急峻度,並記錄於外觀檢查記錄表內 (RMK00627) . 注意平坦度及表面狀況,請量測平坦度及弓形度並記錄之. (RMK00627) . 弓形度≦6MM/300MM 波高≦4MM 急峻度≦0.8%. (RMK00627) . 【空調控制箱體】C.其餘比照櫥櫃品質 (RMK00627) . 因成形性需求故鍍層量有上限管制，排程變換前後一顆分切請U3暫留，待產線確認鍍層量後再行處置。 (RMK00627) | 訂單:2505DFD075/002 CC1 <生產備註> 事項如下 . 【PMT】1.1.因為CR厚 1.01 mm，TOP 標準PMT以231℃去計算 (RMK-E_CHIN) . 冷軋厚度 > 0.8mm 內圈須插入二張瓦楞紙,防止端板印痕.客戶為益大時不可加瓦楞紙 (RMK00059) . 1.本單若塗裝背面漆一律改為REVERSE COATING 例外訂單如下敘述 (RMK00163) . 2.例外訂單為R字頭超低光澤與PVDF (＞25μ)，背面漆可改 NATURE COATING，但搭配底漆避免遮蓋性不佳 (RMK00163) . 【PMT】1.2.CC2計算完後面漆每個ZONE 爐溫各降8℃為最終爐溫 (RMK00568) . 【PMT】1.3.CC2因爐溫各降8℃為最終爐溫，請股長於TEST時 確實量測板溫 (RMK00568) . 【PMT】1.4.若發現PMT不足，請上調ZONE溫度並回饋工程師 (RMK00568) . 【PMT】1.5.品檢注意！因標準PMT有下修請注意MEK測試 (RMK00568) . 【PMT】1.6.厚板少生產，請領班量測板溫並記錄之 (RMK00568) . 【空調控制箱體】A.目前客戶為亞喬，其品質遵循以下規定 (RMK00627) . 【空調控制箱體】B.TT≦2TT，板面不能有塗佈不均 (RMK00627) . 【空調控制箱體】C.其餘比照櫥櫃品質 (RMK00627) | 訂單:2505DFD075/002 CC2 <生產備註> 事項如下 . 【PMT】1.1.因為CR厚 1.01 mm，TOP 標準PMT以231℃去計算 (RMK-E_CHIN) . 冷軋厚度 > 0.8mm 內圈須插入二張瓦楞紙,防止端板印痕.客戶為益大時不可加瓦楞紙 (RMK00059) . 1.本單若塗裝背面漆一律改為REVERSE COATING 例外訂單如下敘述 (RMK00163) . 2.例外訂單為R字頭超低光澤與PVDF (＞25μ)，背面漆可改 NATURE COATING，但搭配底漆避免遮蓋性不佳 (RMK00163) . 【PMT】1.2.CC2計算完後面漆每個ZONE 爐溫各降8℃為最終爐溫 (RMK00568) . 【PMT】1.3.CC2因爐溫各降8℃為最終爐溫，請股長於TEST時 確實量測板溫 (RMK00568) . 【PMT】1.4.若發現PMT不足，請上調ZONE溫度並回饋工程師 (RMK00568) . 【PMT】1.5.品檢注意！因標準PMT有下修請注意MEK測試 (RMK00568) . 【PMT】1.6.厚板少生產，請領班量測板溫並記錄之 (RMK00568) . 【空調控制箱體】A.目前客戶為亞喬，其品質遵循以下規定 (RMK00627) . 【空調控制箱體】B.TT≦2TT，板面不能有塗佈不均 (RMK00627) . 【空調控制箱體】C.其餘比照櫥櫃品質 (RMK00627) | 訂單:2505DFD075/002 RCL <生產備註> 事項如下 . 冷軋厚度 > 0.8mm 內圈須插入二張瓦楞紙,防止端板印痕.客戶為益大時不可加瓦楞紙 (RMK00059) | 訂單:2505DFD075/002 CCPK 無 <生產備註> 事項 | 訂單:2505DFD075/002 CGQC <品檢備註> 事項如下 . 平板類,鍍鋅生產時SKIN PASS & T/L 請依據鍍鋅標準規定生產 (RMK00627) . 注意表面狀況(如無鋅痕,刮痕,凹陷.鼓起等) 鍍層控制(標準值 至 +20)之間 (RMK00627) . 每顆母鋼捲需切2M板量測急峻度,並記錄於外觀檢查記錄表內 (RMK00627) . 注意平坦度及表面狀況,請量測平坦度及弓形度並記錄之. (RMK00627) . 弓形度≦6MM/300MM 波高≦4MM 急峻度≦0.8%. (RMK00627) . 【空調控制箱體】C.其餘比照櫥櫃品質 (RMK00627) | 訂單:2505DFD075/002 CCQC <品檢備註> 事項如下 . 【PMT】1.1.因為CR厚 1.01 mm，TOP 標準PMT以231℃去計算 (RMK-E_CHIN) . 冷軋厚度 > 0.8mm 內圈須插入二張瓦楞紙,防止端板印痕.客戶為益大時不可加瓦楞紙 (RMK00059) . 1.本單若塗裝背面漆一律改為REVERSE COATING 例外訂單如下敘述 (RMK00163) . 2.例外訂單為R字頭超低光澤與PVDF (＞25μ)，背面漆可改 NATURE COATING，但搭配底漆避免遮蓋性不佳 (RMK00163) . 【PMT】1.2.CC2計算完後面漆每個ZONE 爐溫各降8℃為最終爐溫 (RMK00568) . 【PMT】1.3.CC2因爐溫各降8℃為最終爐溫，請股長於TEST時 確實量測板溫 (RMK00568) . 【PMT】1.4.若發現PMT不足，請上調ZONE溫度並回饋工程師 (RMK00568) . 【PMT】1.5.品檢注意！因標準PMT有下修請注意MEK測試 (RMK00568) . 【PMT】1.6.厚板少生產，請領班量測板溫並記錄之 (RMK00568) . 【空調控制箱體】A.目前客戶為亞喬，其品質遵循以下規定 (RMK00627) . 【空調控制箱體】B.TT≦2TT，板面不能有塗佈不均 (RMK00627) . 【空調控制箱體】C.其餘比照櫥櫃品質 (RMK00627) | 訂單:2505DFD075/002 TOL 無 <生產備註> 事項 | 【PMT】1.1.因為CR厚 1.01 mm，TOP 標準PMT以231℃去計算^^/CC1/CC2/CCQC/^^ <<.E_CHIN 2025/05/26 09:27.>> | 訂單 2505DFD075/002 修改記錄如下: 20250522 17:19:30 (24025) 退火碼: >> S1, 用途碼: >> CIC034, 背面標示: >> C008, 訂單背面顏色(五碼): >> BW736, 背面漆膜厚: >> NOM, 背面漆塗漆型式幾塗幾烤: >> 1, 鉻酸鹽: >> Z, 訂單厚度: >> 1, 訂單重: >> 18, 重量容許率(下限): >> 10, 重量容許率(上限): >> 10, 訂單寬度: >> 914, 鍍製方式: >> BC, 鋼捲內徑: >> 508, 鋼捲下限重: >> 2, 鋼捲上限重: >> 3, 壓花條件碼: >> -, 表面花紋: >> R, 綠色識別碼: >> -, 印刷輥號: >> -, 產品代碼: >> PPGL, 皮膜碼: >> -, 單位別: >> M, 油品種類: >> Z, 塗油量: >> Z, 包裝代碼: >> D4 , 保護膜碼: >> -, 客戶試片取樣型式: >> -, 調質碼: >> S, 套筒碼: >> R , 規格: >> CGLC-10, 製造標準: >> SYSCO, 表面處理劑種類: >> Z, 表面處理劑塗佈量: >> Z, 伸長率測試: >> N, 硬度測試碼: >> N, 抗拉強度測試: >> N, 降伏強度測試: >> N, 訂單正面顏色(五碼): >> 6C270, 正面漆膜厚: >> 25, 正面漆塗漆型式幾塗幾烤: >> 2, 修邊碼: >> Y, 重量碼: >> AW, 鋼捲捲向: >> I, 鍍層碼: >> AZ100, | *:
PPGL | 2505DFD077/001 | 1. 單捲限重檢核 (原料重:18.5~23.5, 分切困難:22.50~23.50, 單捲限重:4.00~4.50)(OFP00031)-{.不符.} |  | 1. 高光新增備註（適用非直立式包裝）：請出口每顆鋼捲貼紅色 " 禁止疊放 " 貼紙，如果有套桶S最多2層 (OFP00366)-{.不符.} | 訂單:2505DFD077/001 CPL <生產備註> 事項如下 . 除HGI/ HGL 訂單邊緣不噴油. 其餘皆側緣噴油 (RMK00285) | 訂單:2505DFD077/001 CR1 無 <生產備註> 事項 | 訂單:2505DFD077/001 CR2 無 <生產備註> 事項 | 訂單:2505DFD077/001 CG1 <生產備註> 事項如下 . 【CIR030 冷藏展示櫃品質要求】板形管制同"各式門板...冷凍櫃"。特別注意！注意頭尾板形（弓形度）不符板形切勿流出 (RMK00626) | 訂單:2505DFD077/001 CG2 <生產備註> 事項如下 . 【CIR030 冷藏展示櫃品質要求】板形管制同"各式門板...冷凍櫃"。特別注意！注意頭尾板形（弓形度）不符板形切勿流出 (RMK00626) | 訂單:2505DFD077/001 CC1 <生產備註> 事項如下 . 【疊放】出口每顆鋼捲貼紅色 " 禁止疊放 " 貼紙，如果有套桶S最多2層 (RMK-E_CHIN) . 【分切】玲翎曰：限重4~4.5噸，最後一顆可不依限重（不得超過4.5噸） (RMK-E_CHIN) . 此色為高光澤主操請注意捲起張力的提高查表 (RMK00122) . 1.本單若塗裝背面漆一律改為REVERSE COATING 例外訂單如下敘述 (RMK00163) . 2.例外訂單為R字頭超低光澤與PVDF (＞25μ)，背面漆可改 NATURE COATING，但搭配底漆避免遮蓋性不佳 (RMK00163) . 【抽氣量】白色系在CC1生產時,FINISH抽氣量請設定250,如生產中發生色差b值異常升高,請股長再加大抽氣量因應 (RMK00560) . 【CIR030 冷藏展示櫃品質要求】板形管制同"各式門板...冷凍櫃"。特別注意！注意頭尾板形（弓形度）不符板形切勿流出 (RMK00626) . 【冷凍展示櫃品質管制】訂單膜厚NOM 底漆≧80％，面漆≧80％。非 NOM 底漆≧80％，面漆≧90%，總 mass ≧90%。 (RMK00626) . 【冷凍展示櫃品質管制】TT≦4 TT，鉛筆≧2H（鑿痕），衝擊＆愛克森≧4，正面漆色差≦1.0，光澤依循標準，背面漆色差比照冰箱側板，MEK≧70 (RMK00626) | 訂單:2505DFD077/001 CC2 <生產備註> 事項如下 . 【疊放】出口每顆鋼捲貼紅色 " 禁止疊放 " 貼紙，如果有套桶S最多2層 (RMK-E_CHIN) . 【分切】玲翎曰：限重4~4.5噸，最後一顆可不依限重（不得超過4.5噸） (RMK-E_CHIN) . 此色為高光澤主操請注意捲起張力的提高查表 (RMK00122) . 1.本單若塗裝背面漆一律改為REVERSE COATING 例外訂單如下敘述 (RMK00163) . 2.例外訂單為R字頭超低光澤與PVDF (＞25μ)，背面漆可改 NATURE COATING，但搭配底漆避免遮蓋性不佳 (RMK00163) . 【抽氣量】白色系在CC1生產時,FINISH抽氣量請設定250,如生產中發生色差b值異常升高,請股長再加大抽氣量因應 (RMK00560) . 【CIR030 冷藏展示櫃品質要求】板形管制同"各式門板...冷凍櫃"。特別注意！注意頭尾板形（弓形度）不符板形切勿流出 (RMK00626) . 【冷凍展示櫃品質管制】訂單膜厚NOM 底漆≧80％，面漆≧80％。非 NOM 底漆≧80％，面漆≧90%，總 mass ≧90%。 (RMK00626) . 【冷凍展示櫃品質管制】TT≦4 TT，鉛筆≧2H（鑿痕），衝擊＆愛克森≧4，正面漆色差≦1.0，光澤依循標準，背面漆色差比照冰箱側板，MEK≧70 (RMK00626) | 訂單:2505DFD077/001 RCL 無 <生產備註> 事項 | 訂單:2505DFD077/001 CCPK 無 <生產備註> 事項 | 訂單:2505DFD077/001 CGQC <品檢備註> 事項如下 . 【CIR030 冷藏展示櫃品質要求】板形管制同"各式門板...冷凍櫃"。特別注意！注意頭尾板形（弓形度）不符板形切勿流出 (RMK00626) | 訂單:2505DFD077/001 CCQC <品檢備註> 事項如下 . 【疊放】出口每顆鋼捲貼紅色 " 禁止疊放 " 貼紙，如果有套桶S最多2層 (RMK-E_CHIN) . 【分切】玲翎曰：限重4~4.5噸，最後一顆可不依限重（不得超過4.5噸） (RMK-E_CHIN) . 1.本單若塗裝背面漆一律改為REVERSE COATING 例外訂單如下敘述 (RMK00163) . 2.例外訂單為R字頭超低光澤與PVDF (＞25μ)，背面漆可改 NATURE COATING，但搭配底漆避免遮蓋性不佳 (RMK00163) . 【CIR030 冷藏展示櫃品質要求】板形管制同"各式門板...冷凍櫃"。特別注意！注意頭尾板形（弓形度）不符板形切勿流出 (RMK00626) . 【冷凍展示櫃品質管制】訂單膜厚NOM 底漆≧80％，面漆≧80％。非 NOM 底漆≧80％，面漆≧90%，總 mass ≧90%。 (RMK00626) . 【冷凍展示櫃品質管制】TT≦4 TT，鉛筆≧2H（鑿痕），衝擊＆愛克森≧4，正面漆色差≦1.0，光澤依循標準，背面漆色差比照冰箱側板，MEK≧70 (RMK00626) | 訂單:2505DFD077/001 TOL 無 <生產備註> 事項 | 【分切】玲翎曰：限重4~4.5噸，最後一顆可不依限重（不得超過4.5噸）^^/CC1/CC2/CCQC/ <<.E_CHIN 2025/06/02 14:36.>> 【疊放】出口每顆鋼捲貼紅色 " 禁止疊放 " 貼紙，如果有套桶S最多2層^^/CC1/CC2/CCQC/MKT/ <<.E_CHIN 2025/06/02 15:05.>> | 訂單 2505DFD077/001 修改記錄如下: 20250523 15:12:29 (24025) 退火碼: >> S1, 用途碼: >> CIR030, 背面標示: >> C008, 訂單背面顏色(五碼): >> BW746, 背面漆膜厚: >> NOM, 背面漆塗漆型式幾塗幾烤: >> 1, 鉻酸鹽: >> Z, 訂單厚度: >> 0.426, 訂單重: >> 100, 重量容許率(下限): >> 10, 重量容許率(上限): >> 10, 訂單寬度: >> 1219, 鍍製方式: >> BC, 鋼捲內徑: >> 508, 鋼捲下限重: >> 3.8, 鋼捲上限重: >> 4.5, 壓花條件碼: >> -, 表面花紋: >> R, 綠色識別碼: >> -, 印刷輥號: >> -, 產品代碼: >> PPGL, 皮膜碼: >> -, 單位別: >> M, 油品種類: >> Z, 塗油量: >> Z, 包裝代碼: >> D4 , 保護膜碼: >> -, 客戶試片取樣型式: >> -, 調質碼: >> S, 套筒碼: >> E , 規格: >> CGLC-10, 製造標準: >> SYSCO, 表面處理劑種類: >> Z, 表面處理劑塗佈量: >> Z, 伸長率測試: >> N, 硬度測試碼: >> N, 抗拉強度測試: >> N, 降伏強度測試: >> N, 訂單正面顏色(五碼): >> 4W5B6, 正面漆膜厚: >> NOM, 正面漆塗漆型式幾塗幾烤: >> 2, 修邊碼: >> Y, 重量碼: >> AW, 鋼捲捲向: >> I, 鍍層碼: >> AZ070, 20250523 15:18:15 (24025) 鋼捲下限重: 3.8 >> 4, | *: | [訂單訊息通知] 2025/05/27 9:59:52 AM 訂單訊息通知 (秦大維 >> 通知 >> Seren Lin) 訂單訊息 : 1.先前訂單不給品證，這張要嗎？。2.分切限重切不進，先前最後一顆可不依限重。這張單子沒有！
PPGL | 2505DFD077/002 | 1. 單捲限重檢核 (原料重:15~20, 分切困難:18.00~20.00, 單捲限重:4.00~4.50)(OFP00031)-{.不符.} |  | 1. 高光新增備註（適用非直立式包裝）：請出口每顆鋼捲貼紅色 " 禁止疊放 " 貼紙，如果有套桶S最多2層 (OFP00366)-{.不符.} | 訂單:2505DFD077/002 CPL <生產備註> 事項如下 . 除HGI/ HGL 訂單邊緣不噴油. 其餘皆側緣噴油 (RMK00285) | 訂單:2505DFD077/002 CR1 無 <生產備註> 事項 | 訂單:2505DFD077/002 CR2 無 <生產備註> 事項 | 訂單:2505DFD077/002 CG1 <生產備註> 事項如下 . 【CIR030 冷藏展示櫃品質要求】板形管制同"各式門板...冷凍櫃"。特別注意！注意頭尾板形（弓形度）不符板形切勿流出 (RMK00626) | 訂單:2505DFD077/002 CG2 <生產備註> 事項如下 . 【CIR030 冷藏展示櫃品質要求】板形管制同"各式門板...冷凍櫃"。特別注意！注意頭尾板形（弓形度）不符板形切勿流出 (RMK00626) | 訂單:2505DFD077/002 CC1 <生產備註> 事項如下 . 【疊放】出口每顆鋼捲貼紅色 " 禁止疊放 " 貼紙，如果有套桶S最多2層 (RMK-E_CHIN) . 【分切】玲翎曰：限重4~4.5噸，最後一顆可不依限重（不得超過4.5噸） (RMK-E_CHIN) . 此色為高光澤主操請注意捲起張力的提高查表 (RMK00122) . 1.本單若塗裝背面漆一律改為REVERSE COATING 例外訂單如下敘述 (RMK00163) . 2.例外訂單為R字頭超低光澤與PVDF (＞25μ)，背面漆可改 NATURE COATING，但搭配底漆避免遮蓋性不佳 (RMK00163) . 【抽氣量】白色系在CC1生產時,FINISH抽氣量請設定250,如生產中發生色差b值異常升高,請股長再加大抽氣量因應 (RMK00560) . 【CIR030 冷藏展示櫃品質要求】板形管制同"各式門板...冷凍櫃"。特別注意！注意頭尾板形（弓形度）不符板形切勿流出 (RMK00626) . 【冷凍展示櫃品質管制】訂單膜厚NOM 底漆≧80％，面漆≧80％。非 NOM 底漆≧80％，面漆≧90%，總 mass ≧90%。 (RMK00626) . 【冷凍展示櫃品質管制】TT≦4 TT，鉛筆≧2H（鑿痕），衝擊＆愛克森≧4，正面漆色差≦1.0，光澤依循標準，背面漆色差比照冰箱側板，MEK≧70 (RMK00626) | 訂單:2505DFD077/002 CC2 <生產備註> 事項如下 . 【疊放】出口每顆鋼捲貼紅色 " 禁止疊放 " 貼紙，如果有套桶S最多2層 (RMK-E_CHIN) . 【分切】玲翎曰：限重4~4.5噸，最後一顆可不依限重（不得超過4.5噸） (RMK-E_CHIN) . 此色為高光澤主操請注意捲起張力的提高查表 (RMK00122) . 1.本單若塗裝背面漆一律改為REVERSE COATING 例外訂單如下敘述 (RMK00163) . 2.例外訂單為R字頭超低光澤與PVDF (＞25μ)，背面漆可改 NATURE COATING，但搭配底漆避免遮蓋性不佳 (RMK00163) . 【抽氣量】白色系在CC1生產時,FINISH抽氣量請設定250,如生產中發生色差b值異常升高,請股長再加大抽氣量因應 (RMK00560) . 【CIR030 冷藏展示櫃品質要求】板形管制同"各式門板...冷凍櫃"。特別注意！注意頭尾板形（弓形度）不符板形切勿流出 (RMK00626) . 【冷凍展示櫃品質管制】訂單膜厚NOM 底漆≧80％，面漆≧80％。非 NOM 底漆≧80％，面漆≧90%，總 mass ≧90%。 (RMK00626) . 【冷凍展示櫃品質管制】TT≦4 TT，鉛筆≧2H（鑿痕），衝擊＆愛克森≧4，正面漆色差≦1.0，光澤依循標準，背面漆色差比照冰箱側板，MEK≧70 (RMK00626) | 訂單:2505DFD077/002 RCL 無 <生產備註> 事項 | 訂單:2505DFD077/002 CCPK 無 <生產備註> 事項 | 訂單:2505DFD077/002 CGQC <品檢備註> 事項如下 . 【CIR030 冷藏展示櫃品質要求】板形管制同"各式門板...冷凍櫃"。特別注意！注意頭尾板形（弓形度）不符板形切勿流出 (RMK00626) | 訂單:2505DFD077/002 CCQC <品檢備註> 事項如下 . 【疊放】出口每顆鋼捲貼紅色 " 禁止疊放 " 貼紙，如果有套桶S最多2層 (RMK-E_CHIN) . 【分切】玲翎曰：限重4~4.5噸，最後一顆可不依限重（不得超過4.5噸） (RMK-E_CHIN) . 1.本單若塗裝背面漆一律改為REVERSE COATING 例外訂單如下敘述 (RMK00163) . 2.例外訂單為R字頭超低光澤與PVDF (＞25μ)，背面漆可改 NATURE COATING，但搭配底漆避免遮蓋性不佳 (RMK00163) . 【CIR030 冷藏展示櫃品質要求】板形管制同"各式門板...冷凍櫃"。特別注意！注意頭尾板形（弓形度）不符板形切勿流出 (RMK00626) . 【冷凍展示櫃品質管制】訂單膜厚NOM 底漆≧80％，面漆≧80％。非 NOM 底漆≧80％，面漆≧90%，總 mass ≧90%。 (RMK00626) . 【冷凍展示櫃品質管制】TT≦4 TT，鉛筆≧2H（鑿痕），衝擊＆愛克森≧4，正面漆色差≦1.0，光澤依循標準，背面漆色差比照冰箱側板，MEK≧70 (RMK00626) | 訂單:2505DFD077/002 TOL 無 <生產備註> 事項 | 【分切】玲翎曰：限重4~4.5噸，最後一顆可不依限重（不得超過4.5噸）^^/CC1/CC2/CCQC/^^ <<.E_CHIN 2025/06/02 14:37.>> 【疊放】出口每顆鋼捲貼紅色 " 禁止疊放 " 貼紙，如果有套桶S最多2層^^/CC1/CC2/CCQC/MKT/ <<.E_CHIN 2025/06/02 15:04.>> | 訂單 2505DFD077/002 修改記錄如下: 20250523 15:12:32 (24025) 退火碼: >> S1, 用途碼: >> CIR030, 背面標示: >> C008, 訂單背面顏色(五碼): >> BW746, 背面漆膜厚: >> NOM, 背面漆塗漆型式幾塗幾烤: >> 1, 鉻酸鹽: >> Z, 訂單厚度: >> 0.476, 訂單重: >> 88, 重量容許率(下限): >> 10, 重量容許率(上限): >> 10, 訂單寬度: >> 914, 鍍製方式: >> BC, 鋼捲內徑: >> 508, 鋼捲下限重: >> 3.8, 鋼捲上限重: >> 4.5, 壓花條件碼: >> -, 表面花紋: >> R, 綠色識別碼: >> -, 印刷輥號: >> -, 產品代碼: >> PPGL, 皮膜碼: >> -, 單位別: >> M, 油品種類: >> Z, 塗油量: >> Z, 包裝代碼: >> D4 , 保護膜碼: >> -, 客戶試片取樣型式: >> -, 調質碼: >> S, 套筒碼: >> E , 規格: >> CGLC-10, 製造標準: >> SYSCO, 表面處理劑種類: >> Z, 表面處理劑塗佈量: >> Z, 伸長率測試: >> N, 硬度測試碼: >> N, 抗拉強度測試: >> N, 降伏強度測試: >> N, 訂單正面顏色(五碼): >> 4W5B6, 正面漆膜厚: >> NOM, 正面漆塗漆型式幾塗幾烤: >> 2, 修邊碼: >> Y, 重量碼: >> AW, 鋼捲捲向: >> I, 鍍層碼: >> AZ070, 20250523 15:18:17 (24025) 鋼捲下限重: 3.8 >> 4, | *: | [訂單訊息通知] 2025/05/27 9:59:52 AM 訂單訊息通知 (秦大維 >> 通知 >> Seren Lin) 訂單訊息 : 1.先前訂單不給品證，這張要嗎？。2.分切限重切不進，先前最後一顆可不依限重。這張單子沒有！
PPGL | 2505DFD077/003 | 1. 單捲限重檢核 (原料重:15~20, 分切困難:18.00~20.00, 單捲限重:4.00~4.50)(OFP00031)-{.不符.} |  | 1. CQ CR厚度超過0.7MM後要注意CR1與CR2修邊寬度要確認 (OFP00157)-{.不符.} 2. 高光新增備註（適用非直立式包裝）：請出口每顆鋼捲貼紅色 " 禁止疊放 " 貼紙，如果有套桶S最多2層 (OFP00366)-{.不符.} 3. 【提醒 審單人員】CR≧0.6 要於烤漆備註調降 PMT等相關。★KP抗塵PVDF不受此限 (OFP00509)-{.不符.} | 訂單:2505DFD077/003 CPL <生產備註> 事項如下 . 除HGI/ HGL 訂單邊緣不噴油. 其餘皆側緣噴油 (RMK00285) | 訂單:2505DFD077/003 CR1 無 <生產備註> 事項 | 訂單:2505DFD077/003 CR2 無 <生產備註> 事項 | 訂單:2505DFD077/003 CG1 <生產備註> 事項如下 . 【CIR030 冷藏展示櫃品質要求】板形管制同"各式門板...冷凍櫃"。特別注意！注意頭尾板形（弓形度）不符板形切勿流出 (RMK00626) | 訂單:2505DFD077/003 CG2 <生產備註> 事項如下 . 【CIR030 冷藏展示櫃品質要求】板形管制同"各式門板...冷凍櫃"。特別注意！注意頭尾板形（弓形度）不符板形切勿流出 (RMK00626) | 訂單:2505DFD077/003 CC1 <生產備註> 事項如下 . 【PMT】1.1.因為CR厚 0.733 mm，TOP 標準PMT以237℃去計算 (RMK-E_CHIN) . 【疊放】出口每顆鋼捲貼紅色 " 禁止疊放 " 貼紙，如果有套桶S最多2層 (RMK-E_CHIN) . 【分切】玲翎曰：限重4~4.5噸，最後一顆可不依限重（不得超過4.5噸） (RMK-E_CHIN) . 此色為高光澤主操請注意捲起張力的提高查表 (RMK00122) . 1.本單若塗裝背面漆一律改為REVERSE COATING 例外訂單如下敘述 (RMK00163) . 2.例外訂單為R字頭超低光澤與PVDF (＞25μ)，背面漆可改 NATURE COATING，但搭配底漆避免遮蓋性不佳 (RMK00163) . 【抽氣量】白色系在CC1生產時,FINISH抽氣量請設定250,如生產中發生色差b值異常升高,請股長再加大抽氣量因應 (RMK00560) . 【PMT】1.2.CC2計算完後面漆每個ZONE 爐溫各降8℃為最終爐溫 (RMK00568) . 【PMT】1.3.CC2因爐溫各降8℃為最終爐溫，請股長於TEST時 確實量測板溫 (RMK00568) . 【PMT】1.4.若發現PMT不足，請上調ZONE溫度並回饋工程師 (RMK00568) . 【PMT】1.5.品檢注意！因標準PMT有下修請注意MEK測試 (RMK00568) . 【PMT】1.6.厚板少生產，請領班量測板溫並記錄之 (RMK00568) . 【CIR030 冷藏展示櫃品質要求】板形管制同"各式門板...冷凍櫃"。特別注意！注意頭尾板形（弓形度）不符板形切勿流出 (RMK00626) . 【冷凍展示櫃品質管制】訂單膜厚NOM 底漆≧80％，面漆≧80％。非 NOM 底漆≧80％，面漆≧90%，總 mass ≧90%。 (RMK00626) . 【冷凍展示櫃品質管制】TT≦4 TT，鉛筆≧2H（鑿痕），衝擊＆愛克森≧4，正面漆色差≦1.0，光澤依循標準，背面漆色差比照冰箱側板，MEK≧70 (RMK00626) | 訂單:2505DFD077/003 CC2 <生產備註> 事項如下 . 【PMT】1.1.因為CR厚 0.733 mm，TOP 標準PMT以237℃去計算 (RMK-E_CHIN) . 【疊放】出口每顆鋼捲貼紅色 " 禁止疊放 " 貼紙，如果有套桶S最多2層 (RMK-E_CHIN) . 【分切】玲翎曰：限重4~4.5噸，最後一顆可不依限重（不得超過4.5噸） (RMK-E_CHIN) . 此色為高光澤主操請注意捲起張力的提高查表 (RMK00122) . 1.本單若塗裝背面漆一律改為REVERSE COATING 例外訂單如下敘述 (RMK00163) . 2.例外訂單為R字頭超低光澤與PVDF (＞25μ)，背面漆可改 NATURE COATING，但搭配底漆避免遮蓋性不佳 (RMK00163) . 【抽氣量】白色系在CC1生產時,FINISH抽氣量請設定250,如生產中發生色差b值異常升高,請股長再加大抽氣量因應 (RMK00560) . 【PMT】1.2.CC2計算完後面漆每個ZONE 爐溫各降8℃為最終爐溫 (RMK00568) . 【PMT】1.3.CC2因爐溫各降8℃為最終爐溫，請股長於TEST時 確實量測板溫 (RMK00568) . 【PMT】1.4.若發現PMT不足，請上調ZONE溫度並回饋工程師 (RMK00568) . 【PMT】1.5.品檢注意！因標準PMT有下修請注意MEK測試 (RMK00568) . 【PMT】1.6.厚板少生產，請領班量測板溫並記錄之 (RMK00568) . 【CIR030 冷藏展示櫃品質要求】板形管制同"各式門板...冷凍櫃"。特別注意！注意頭尾板形（弓形度）不符板形切勿流出 (RMK00626) . 【冷凍展示櫃品質管制】訂單膜厚NOM 底漆≧80％，面漆≧80％。非 NOM 底漆≧80％，面漆≧90%，總 mass ≧90%。 (RMK00626) . 【冷凍展示櫃品質管制】TT≦4 TT，鉛筆≧2H（鑿痕），衝擊＆愛克森≧4，正面漆色差≦1.0，光澤依循標準，背面漆色差比照冰箱側板，MEK≧70 (RMK00626) | 訂單:2505DFD077/003 RCL 無 <生產備註> 事項 | 訂單:2505DFD077/003 CCPK 無 <生產備註> 事項 | 訂單:2505DFD077/003 CGQC <品檢備註> 事項如下 . 【CIR030 冷藏展示櫃品質要求】板形管制同"各式門板...冷凍櫃"。特別注意！注意頭尾板形（弓形度）不符板形切勿流出 (RMK00626) | 訂單:2505DFD077/003 CCQC <品檢備註> 事項如下 . 【PMT】1.1.因為CR厚 0.733 mm，TOP 標準PMT以237℃去計算 (RMK-E_CHIN) . 【疊放】出口每顆鋼捲貼紅色 " 禁止疊放 " 貼紙，如果有套桶S最多2層 (RMK-E_CHIN) . 【分切】玲翎曰：限重4~4.5噸，最後一顆可不依限重（不得超過4.5噸） (RMK-E_CHIN) . 1.本單若塗裝背面漆一律改為REVERSE COATING 例外訂單如下敘述 (RMK00163) . 2.例外訂單為R字頭超低光澤與PVDF (＞25μ)，背面漆可改 NATURE COATING，但搭配底漆避免遮蓋性不佳 (RMK00163) . 【PMT】1.2.CC2計算完後面漆每個ZONE 爐溫各降8℃為最終爐溫 (RMK00568) . 【PMT】1.3.CC2因爐溫各降8℃為最終爐溫，請股長於TEST時 確實量測板溫 (RMK00568) . 【PMT】1.4.若發現PMT不足，請上調ZONE溫度並回饋工程師 (RMK00568) . 【PMT】1.5.品檢注意！因標準PMT有下修請注意MEK測試 (RMK00568) . 【PMT】1.6.厚板少生產，請領班量測板溫並記錄之 (RMK00568) . 【CIR030 冷藏展示櫃品質要求】板形管制同"各式門板...冷凍櫃"。特別注意！注意頭尾板形（弓形度）不符板形切勿流出 (RMK00626) . 【冷凍展示櫃品質管制】訂單膜厚NOM 底漆≧80％，面漆≧80％。非 NOM 底漆≧80％，面漆≧90%，總 mass ≧90%。 (RMK00626) . 【冷凍展示櫃品質管制】TT≦4 TT，鉛筆≧2H（鑿痕），衝擊＆愛克森≧4，正面漆色差≦1.0，光澤依循標準，背面漆色差比照冰箱側板，MEK≧70 (RMK00626) | 訂單:2505DFD077/003 TOL 無 <生產備註> 事項 | 【分切】玲翎曰：限重4~4.5噸，最後一顆可不依限重（不得超過4.5噸）^^/CC1/CC2/CCQC/^^ <<.E_CHIN 2025/06/02 14:37.>> 【疊放】出口每顆鋼捲貼紅色 " 禁止疊放 " 貼紙，如果有套桶S最多2層^^/CC1/CC2/CCQC/MKT/ <<.E_CHIN 2025/06/02 15:04.>> 【PMT】1.1.因為CR厚 0.733 mm，TOP 標準PMT以237℃去計算^^/CC1/CC2/CCQC/^^ <<.E_CHIN 2025/06/03 08:40.>> | 訂單 2505DFD077/003 修改記錄如下: 20250523 15:12:38 (24025) 退火碼: >> S1, 用途碼: >> CIR030, 背面標示: >> C008, 訂單背面顏色(五碼): >> BW746, 背面漆膜厚: >> NOM, 背面漆塗漆型式幾塗幾烤: >> 1, 鉻酸鹽: >> Z, 訂單厚度: >> 0.726, 訂單重: >> 35, 重量容許率(下限): >> 10, 重量容許率(上限): >> 10, 訂單寬度: >> 914, 鍍製方式: >> BC, 鋼捲內徑: >> 610, 鋼捲下限重: >> 5, 鋼捲上限重: >> 8, 壓花條件碼: >> -, 表面花紋: >> R, 綠色識別碼: >> -, 印刷輥號: >> -, 產品代碼: >> PPGL, 皮膜碼: >> -, 單位別: >> M, 油品種類: >> Z, 塗油量: >> Z, 包裝代碼: >> D4 , 保護膜碼: >> -, 客戶試片取樣型式: >> -, 調質碼: >> S, 套筒碼: >> E , 規格: >> CGLC-10, 製造標準: >> SYSCO, 表面處理劑種類: >> Z, 表面處理劑塗佈量: >> Z, 伸長率測試: >> N, 硬度測試碼: >> N, 抗拉強度測試: >> N, 降伏強度測試: >> N, 訂單正面顏色(五碼): >> 4W5B6, 正面漆膜厚: >> NOM, 正面漆塗漆型式幾塗幾烤: >> 2, 修邊碼: >> Y, 重量碼: >> AW, 鋼捲捲向: >> I, 鍍層碼: >> AZ070, 20250523 15:18:19 (24025) 鋼捲下限重: 5 >> 4, 鋼捲上限重: 8 >> 4.5, | *: | [訂單訊息通知] 2025/05/27 9:59:53 AM 訂單訊息通知 (秦大維 >> 通知 >> Seren Lin) 訂單訊息 : 1.先前訂單不給品證，這張要嗎？。2.分切限重切不進，先前最後一顆可不依限重。這張單子沒有！
PPGL | 2505DFD077/004 | 1. 單捲限重檢核 (原料重:18.5~23.5, 分切困難:22.50~23.50, 單捲限重:4.00~4.50)(OFP00031)-{.不符.} |  |  | 訂單:2505DFD077/004 CPL <生產備註> 事項如下 . 除HGI/ HGL 訂單邊緣不噴油. 其餘皆側緣噴油 (RMK00285) | 訂單:2505DFD077/004 CR1 無 <生產備註> 事項 | 訂單:2505DFD077/004 CR2 無 <生產備註> 事項 | 訂單:2505DFD077/004 CG1 <生產備註> 事項如下 . 【CIR030 冷藏展示櫃品質要求】板形管制同"各式門板...冷凍櫃"。特別注意！注意頭尾板形（弓形度）不符板形切勿流出 (RMK00626) | 訂單:2505DFD077/004 CG2 <生產備註> 事項如下 . 【CIR030 冷藏展示櫃品質要求】板形管制同"各式門板...冷凍櫃"。特別注意！注意頭尾板形（弓形度）不符板形切勿流出 (RMK00626) | 訂單:2505DFD077/004 CC1 <生產備註> 事項如下 . 【分切】玲翎曰：限重4~4.5噸，最後一顆可不依限重（不得超過4.5噸） (RMK-E_CHIN) . 1.本單若塗裝背面漆一律改為REVERSE COATING 例外訂單如下敘述 (RMK00163) . 2.例外訂單為R字頭超低光澤與PVDF (＞25μ)，背面漆可改 NATURE COATING，但搭配底漆避免遮蓋性不佳 (RMK00163) . 【抽氣量】白色系在CC1生產時,FINISH抽氣量請設定250,如生產中發生色差b值異常升高,請股長再加大抽氣量因應 (RMK00560) . 【CIR030 冷藏展示櫃品質要求】板形管制同"各式門板...冷凍櫃"。特別注意！注意頭尾板形（弓形度）不符板形切勿流出 (RMK00626) . 【冷凍展示櫃品質管制】訂單膜厚NOM 底漆≧80％，面漆≧80％。非 NOM 底漆≧80％，面漆≧90%，總 mass ≧90%。 (RMK00626) . 【冷凍展示櫃品質管制】TT≦4 TT，鉛筆≧2H（鑿痕），衝擊＆愛克森≧4，正面漆色差≦1.0，光澤依循標準，背面漆色差比照冰箱側板，MEK≧70 (RMK00626) | 訂單:2505DFD077/004 CC2 <生產備註> 事項如下 . 【分切】玲翎曰：限重4~4.5噸，最後一顆可不依限重（不得超過4.5噸） (RMK-E_CHIN) . 1.本單若塗裝背面漆一律改為REVERSE COATING 例外訂單如下敘述 (RMK00163) . 2.例外訂單為R字頭超低光澤與PVDF (＞25μ)，背面漆可改 NATURE COATING，但搭配底漆避免遮蓋性不佳 (RMK00163) . 【抽氣量】白色系在CC1生產時,FINISH抽氣量請設定250,如生產中發生色差b值異常升高,請股長再加大抽氣量因應 (RMK00560) . 【CIR030 冷藏展示櫃品質要求】板形管制同"各式門板...冷凍櫃"。特別注意！注意頭尾板形（弓形度）不符板形切勿流出 (RMK00626) . 【冷凍展示櫃品質管制】訂單膜厚NOM 底漆≧80％，面漆≧80％。非 NOM 底漆≧80％，面漆≧90%，總 mass ≧90%。 (RMK00626) . 【冷凍展示櫃品質管制】TT≦4 TT，鉛筆≧2H（鑿痕），衝擊＆愛克森≧4，正面漆色差≦1.0，光澤依循標準，背面漆色差比照冰箱側板，MEK≧70 (RMK00626) | 訂單:2505DFD077/004 RCL 無 <生產備註> 事項 | 訂單:2505DFD077/004 CCPK 無 <生產備註> 事項 | 訂單:2505DFD077/004 CGQC <品檢備註> 事項如下 . 【CIR030 冷藏展示櫃品質要求】板形管制同"各式門板...冷凍櫃"。特別注意！注意頭尾板形（弓形度）不符板形切勿流出 (RMK00626) | 訂單:2505DFD077/004 CCQC <品檢備註> 事項如下 . 【分切】玲翎曰：限重4~4.5噸，最後一顆可不依限重（不得超過4.5噸） (RMK-E_CHIN) . 1.本單若塗裝背面漆一律改為REVERSE COATING 例外訂單如下敘述 (RMK00163) . 2.例外訂單為R字頭超低光澤與PVDF (＞25μ)，背面漆可改 NATURE COATING，但搭配底漆避免遮蓋性不佳 (RMK00163) . 【CIR030 冷藏展示櫃品質要求】板形管制同"各式門板...冷凍櫃"。特別注意！注意頭尾板形（弓形度）不符板形切勿流出 (RMK00626) . 【冷凍展示櫃品質管制】訂單膜厚NOM 底漆≧80％，面漆≧80％。非 NOM 底漆≧80％，面漆≧90%，總 mass ≧90%。 (RMK00626) . 【冷凍展示櫃品質管制】TT≦4 TT，鉛筆≧2H（鑿痕），衝擊＆愛克森≧4，正面漆色差≦1.0，光澤依循標準，背面漆色差比照冰箱側板，MEK≧70 (RMK00626) | 訂單:2505DFD077/004 TOL 無 <生產備註> 事項 | 【分切】玲翎曰：限重4~4.5噸，最後一顆可不依限重（不得超過4.5噸）^^/CC1/CC2/CCQC/^^ <<.E_CHIN 2025/06/02 14:38.>> | 訂單 2505DFD077/004 修改記錄如下: 20250523 15:12:41 (24025) 退火碼: >> S1, 用途碼: >> CIR030, 背面標示: >> C008, 訂單背面顏色(五碼): >> BW736, 背面漆膜厚: >> NOM, 背面漆塗漆型式幾塗幾烤: >> 1, 鉻酸鹽: >> Z, 訂單厚度: >> 0.426, 訂單重: >> 60, 重量容許率(下限): >> 10, 重量容許率(上限): >> 10, 訂單寬度: >> 1219, 鍍製方式: >> BC, 鋼捲內徑: >> 508, 鋼捲下限重: >> 3.8, 鋼捲上限重: >> 4.5, 壓花條件碼: >> -, 表面花紋: >> R, 綠色識別碼: >> -, 印刷輥號: >> -, 產品代碼: >> PPGL, 皮膜碼: >> -, 單位別: >> M, 油品種類: >> Z, 塗油量: >> Z, 包裝代碼: >> D4 , 保護膜碼: >> -, 客戶試片取樣型式: >> -, 調質碼: >> S, 套筒碼: >> E , 規格: >> CGLC-10, 製造標準: >> SYSCO, 表面處理劑種類: >> Z, 表面處理劑塗佈量: >> Z, 伸長率測試: >> N, 硬度測試碼: >> N, 抗拉強度測試: >> N, 降伏強度測試: >> N, 厚度變異: >> 0, 訂單正面顏色(五碼): >> 7W7B8, 正面漆膜厚: >> 18, 正面漆塗漆型式幾塗幾烤: >> 2, 修邊碼: >> Y, 重量碼: >> AW, 鋼捲捲向: >> I, 鍍層碼: >> AZ070, 20250523 15:18:21 (24025) 鋼捲下限重: 3.8 >> 4, | *: | [訂單訊息通知] 2025/05/27 9:59:53 AM 訂單訊息通知 (秦大維 >> 通知 >> Seren Lin) 訂單訊息 : 1.先前訂單不給品證，這張要嗎？。2.分切限重切不進，先前最後一顆可不依限重。這張單子沒有！
PPGL | 2505DFD077/005 | 1. 單捲限重檢核 (原料重:18.5~23.5, 分切困難:22.50~23.50, 單捲限重:4.00~4.50)(OFP00031)-{.不符.} |  |  | 訂單:2505DFD077/005 CPL <生產備註> 事項如下 . 除HGI/ HGL 訂單邊緣不噴油. 其餘皆側緣噴油 (RMK00285) | 訂單:2505DFD077/005 CR1 無 <生產備註> 事項 | 訂單:2505DFD077/005 CR2 無 <生產備註> 事項 | 訂單:2505DFD077/005 CG1 <生產備註> 事項如下 . 【CIR030 冷藏展示櫃品質要求】板形管制同"各式門板...冷凍櫃"。特別注意！注意頭尾板形（弓形度）不符板形切勿流出 (RMK00626) | 訂單:2505DFD077/005 CG2 <生產備註> 事項如下 . 【CIR030 冷藏展示櫃品質要求】板形管制同"各式門板...冷凍櫃"。特別注意！注意頭尾板形（弓形度）不符板形切勿流出 (RMK00626) | 訂單:2505DFD077/005 CC1 <生產備註> 事項如下 . 【分切】玲翎曰：限重4~4.5噸，最後一顆可不依限重（不得超過4.5噸） (RMK-E_CHIN) . 1.本單若塗裝背面漆一律改為REVERSE COATING 例外訂單如下敘述 (RMK00163) . 2.例外訂單為R字頭超低光澤與PVDF (＞25μ)，背面漆可改 NATURE COATING，但搭配底漆避免遮蓋性不佳 (RMK00163) . 【抽氣量】白色系在CC1生產時,FINISH抽氣量請設定250,如生產中發生色差b值異常升高,請股長再加大抽氣量因應 (RMK00560) . 【CIR030 冷藏展示櫃品質要求】板形管制同"各式門板...冷凍櫃"。特別注意！注意頭尾板形（弓形度）不符板形切勿流出 (RMK00626) . 【冷凍展示櫃品質管制】訂單膜厚NOM 底漆≧80％，面漆≧80％。非 NOM 底漆≧80％，面漆≧90%，總 mass ≧90%。 (RMK00626) . 【冷凍展示櫃品質管制】TT≦4 TT，鉛筆≧2H（鑿痕），衝擊＆愛克森≧4，正面漆色差≦1.0，光澤依循標準，背面漆色差比照冰箱側板，MEK≧70 (RMK00626) | 訂單:2505DFD077/005 CC2 <生產備註> 事項如下 . 【分切】玲翎曰：限重4~4.5噸，最後一顆可不依限重（不得超過4.5噸） (RMK-E_CHIN) . 1.本單若塗裝背面漆一律改為REVERSE COATING 例外訂單如下敘述 (RMK00163) . 2.例外訂單為R字頭超低光澤與PVDF (＞25μ)，背面漆可改 NATURE COATING，但搭配底漆避免遮蓋性不佳 (RMK00163) . 【抽氣量】白色系在CC1生產時,FINISH抽氣量請設定250,如生產中發生色差b值異常升高,請股長再加大抽氣量因應 (RMK00560) . 【CIR030 冷藏展示櫃品質要求】板形管制同"各式門板...冷凍櫃"。特別注意！注意頭尾板形（弓形度）不符板形切勿流出 (RMK00626) . 【冷凍展示櫃品質管制】訂單膜厚NOM 底漆≧80％，面漆≧80％。非 NOM 底漆≧80％，面漆≧90%，總 mass ≧90%。 (RMK00626) . 【冷凍展示櫃品質管制】TT≦4 TT，鉛筆≧2H（鑿痕），衝擊＆愛克森≧4，正面漆色差≦1.0，光澤依循標準，背面漆色差比照冰箱側板，MEK≧70 (RMK00626) | 訂單:2505DFD077/005 RCL 無 <生產備註> 事項 | 訂單:2505DFD077/005 CCPK 無 <生產備註> 事項 | 訂單:2505DFD077/005 CGQC <品檢備註> 事項如下 . 【CIR030 冷藏展示櫃品質要求】板形管制同"各式門板...冷凍櫃"。特別注意！注意頭尾板形（弓形度）不符板形切勿流出 (RMK00626) | 訂單:2505DFD077/005 CCQC <品檢備註> 事項如下 . 【分切】玲翎曰：限重4~4.5噸，最後一顆可不依限重（不得超過4.5噸） (RMK-E_CHIN) . 1.本單若塗裝背面漆一律改為REVERSE COATING 例外訂單如下敘述 (RMK00163) . 2.例外訂單為R字頭超低光澤與PVDF (＞25μ)，背面漆可改 NATURE COATING，但搭配底漆避免遮蓋性不佳 (RMK00163) . 【CIR030 冷藏展示櫃品質要求】板形管制同"各式門板...冷凍櫃"。特別注意！注意頭尾板形（弓形度）不符板形切勿流出 (RMK00626) . 【冷凍展示櫃品質管制】訂單膜厚NOM 底漆≧80％，面漆≧80％。非 NOM 底漆≧80％，面漆≧90%，總 mass ≧90%。 (RMK00626) . 【冷凍展示櫃品質管制】TT≦4 TT，鉛筆≧2H（鑿痕），衝擊＆愛克森≧4，正面漆色差≦1.0，光澤依循標準，背面漆色差比照冰箱側板，MEK≧70 (RMK00626) | 訂單:2505DFD077/005 TOL 無 <生產備註> 事項 | 【分切】玲翎曰：限重4~4.5噸，最後一顆可不依限重（不得超過4.5噸）^^/CC1/CC2/CCQC/^^ <<.E_CHIN 2025/06/02 14:38.>> | 訂單 2505DFD077/005 修改記錄如下: 20250523 15:12:43 (24025) 退火碼: >> S1, 用途碼: >> CIR030, 背面標示: >> C008, 訂單背面顏色(五碼): >> BW736, 背面漆膜厚: >> NOM, 背面漆塗漆型式幾塗幾烤: >> 1, 鉻酸鹽: >> Z, 訂單厚度: >> 0.476, 訂單重: >> 60, 重量容許率(下限): >> 10, 重量容許率(上限): >> 10, 訂單寬度: >> 1219, 鍍製方式: >> BC, 鋼捲內徑: >> 508, 鋼捲下限重: >> 3.8, 鋼捲上限重: >> 4.5, 壓花條件碼: >> -, 表面花紋: >> R, 綠色識別碼: >> -, 印刷輥號: >> -, 產品代碼: >> PPGL, 皮膜碼: >> -, 單位別: >> M, 油品種類: >> Z, 塗油量: >> Z, 包裝代碼: >> D4 , 保護膜碼: >> -, 客戶試片取樣型式: >> -, 調質碼: >> S, 套筒碼: >> E , 規格: >> CGLC-10, 製造標準: >> SYSCO, 表面處理劑種類: >> Z, 表面處理劑塗佈量: >> Z, 伸長率測試: >> N, 硬度測試碼: >> N, 抗拉強度測試: >> N, 降伏強度測試: >> N, 訂單正面顏色(五碼): >> 7W7B8, 正面漆膜厚: >> 18, 正面漆塗漆型式幾塗幾烤: >> 2, 修邊碼: >> Y, 重量碼: >> AW, 鋼捲捲向: >> I, 鍍層碼: >> AZ070, 20250523 15:18:23 (24025) 鋼捲下限重: 3.8 >> 4, | *: | [訂單訊息通知] 2025/05/27 9:59:53 AM 訂單訊息通知 (秦大維 >> 通知 >> Seren Lin) 訂單訊息 : 1.先前訂單不給品證，這張要嗎？。2.分切限重切不進，先前最後一顆可不依限重。這張單子沒有！
PPGL | 2505DFD077/006 | 1. 單捲限重檢核 (原料重:15~20, 分切困難:18.00~20.00, 單捲限重:4.00~4.50)(OFP00031)-{.不符.} |  |  | 訂單:2505DFD077/006 CPL <生產備註> 事項如下 . 除HGI/ HGL 訂單邊緣不噴油. 其餘皆側緣噴油 (RMK00285) | 訂單:2505DFD077/006 CR1 無 <生產備註> 事項 | 訂單:2505DFD077/006 CR2 無 <生產備註> 事項 | 訂單:2505DFD077/006 CG1 <生產備註> 事項如下 . 【CIR030 冷藏展示櫃品質要求】板形管制同"各式門板...冷凍櫃"。特別注意！注意頭尾板形（弓形度）不符板形切勿流出 (RMK00626) | 訂單:2505DFD077/006 CG2 <生產備註> 事項如下 . 【CIR030 冷藏展示櫃品質要求】板形管制同"各式門板...冷凍櫃"。特別注意！注意頭尾板形（弓形度）不符板形切勿流出 (RMK00626) | 訂單:2505DFD077/006 CC1 <生產備註> 事項如下 . 【分切】玲翎曰：限重4~4.5噸，最後一顆可不依限重（不得超過4.5噸） (RMK-E_CHIN) . 1.本單若塗裝背面漆一律改為REVERSE COATING 例外訂單如下敘述 (RMK00163) . 2.例外訂單為R字頭超低光澤與PVDF (＞25μ)，背面漆可改 NATURE COATING，但搭配底漆避免遮蓋性不佳 (RMK00163) . 【抽氣量】白色系在CC1生產時,FINISH抽氣量請設定250,如生產中發生色差b值異常升高,請股長再加大抽氣量因應 (RMK00560) . 【CIR030 冷藏展示櫃品質要求】板形管制同"各式門板...冷凍櫃"。特別注意！注意頭尾板形（弓形度）不符板形切勿流出 (RMK00626) . 【冷凍展示櫃品質管制】訂單膜厚NOM 底漆≧80％，面漆≧80％。非 NOM 底漆≧80％，面漆≧90%，總 mass ≧90%。 (RMK00626) . 【冷凍展示櫃品質管制】TT≦4 TT，鉛筆≧2H（鑿痕），衝擊＆愛克森≧4，正面漆色差≦1.0，光澤依循標準，背面漆色差比照冰箱側板，MEK≧70 (RMK00626) | 訂單:2505DFD077/006 CC2 <生產備註> 事項如下 . 【分切】玲翎曰：限重4~4.5噸，最後一顆可不依限重（不得超過4.5噸） (RMK-E_CHIN) . 1.本單若塗裝背面漆一律改為REVERSE COATING 例外訂單如下敘述 (RMK00163) . 2.例外訂單為R字頭超低光澤與PVDF (＞25μ)，背面漆可改 NATURE COATING，但搭配底漆避免遮蓋性不佳 (RMK00163) . 【抽氣量】白色系在CC1生產時,FINISH抽氣量請設定250,如生產中發生色差b值異常升高,請股長再加大抽氣量因應 (RMK00560) . 【CIR030 冷藏展示櫃品質要求】板形管制同"各式門板...冷凍櫃"。特別注意！注意頭尾板形（弓形度）不符板形切勿流出 (RMK00626) . 【冷凍展示櫃品質管制】訂單膜厚NOM 底漆≧80％，面漆≧80％。非 NOM 底漆≧80％，面漆≧90%，總 mass ≧90%。 (RMK00626) . 【冷凍展示櫃品質管制】TT≦4 TT，鉛筆≧2H（鑿痕），衝擊＆愛克森≧4，正面漆色差≦1.0，光澤依循標準，背面漆色差比照冰箱側板，MEK≧70 (RMK00626) | 訂單:2505DFD077/006 RCL 無 <生產備註> 事項 | 訂單:2505DFD077/006 CCPK 無 <生產備註> 事項 | 訂單:2505DFD077/006 CGQC <品檢備註> 事項如下 . 【CIR030 冷藏展示櫃品質要求】板形管制同"各式門板...冷凍櫃"。特別注意！注意頭尾板形（弓形度）不符板形切勿流出 (RMK00626) | 訂單:2505DFD077/006 CCQC <品檢備註> 事項如下 . 【分切】玲翎曰：限重4~4.5噸，最後一顆可不依限重（不得超過4.5噸） (RMK-E_CHIN) . 1.本單若塗裝背面漆一律改為REVERSE COATING 例外訂單如下敘述 (RMK00163) . 2.例外訂單為R字頭超低光澤與PVDF (＞25μ)，背面漆可改 NATURE COATING，但搭配底漆避免遮蓋性不佳 (RMK00163) . 【CIR030 冷藏展示櫃品質要求】板形管制同"各式門板...冷凍櫃"。特別注意！注意頭尾板形（弓形度）不符板形切勿流出 (RMK00626) . 【冷凍展示櫃品質管制】訂單膜厚NOM 底漆≧80％，面漆≧80％。非 NOM 底漆≧80％，面漆≧90%，總 mass ≧90%。 (RMK00626) . 【冷凍展示櫃品質管制】TT≦4 TT，鉛筆≧2H（鑿痕），衝擊＆愛克森≧4，正面漆色差≦1.0，光澤依循標準，背面漆色差比照冰箱側板，MEK≧70 (RMK00626) | 訂單:2505DFD077/006 TOL 無 <生產備註> 事項 | 【分切】玲翎曰：限重4~4.5噸，最後一顆可不依限重（不得超過4.5噸）^^/CC1/CC2/CCQC/^^ <<.E_CHIN 2025/06/02 14:38.>> | 訂單 2505DFD077/006 修改記錄如下: 20250523 15:12:46 (24025) 退火碼: >> S1, 用途碼: >> CIR030, 背面標示: >> C008, 訂單背面顏色(五碼): >> BW736, 背面漆膜厚: >> NOM, 背面漆塗漆型式幾塗幾烤: >> 1, 鉻酸鹽: >> Z, 訂單厚度: >> 0.476, 訂單重: >> 40, 重量容許率(下限): >> 10, 重量容許率(上限): >> 10, 訂單寬度: >> 914, 鍍製方式: >> BC, 鋼捲內徑: >> 508, 鋼捲下限重: >> 3.8, 鋼捲上限重: >> 4.5, 壓花條件碼: >> -, 表面花紋: >> R, 綠色識別碼: >> -, 印刷輥號: >> -, 產品代碼: >> PPGL, 皮膜碼: >> -, 單位別: >> M, 油品種類: >> Z, 塗油量: >> Z, 包裝代碼: >> D4 , 保護膜碼: >> -, 客戶試片取樣型式: >> -, 調質碼: >> S, 套筒碼: >> E , 規格: >> CGLC-10, 製造標準: >> SYSCO, 表面處理劑種類: >> Z, 表面處理劑塗佈量: >> Z, 伸長率測試: >> N, 硬度測試碼: >> N, 抗拉強度測試: >> N, 降伏強度測試: >> N, 訂單正面顏色(五碼): >> 7W7B8, 正面漆膜厚: >> 18, 正面漆塗漆型式幾塗幾烤: >> 2, 修邊碼: >> Y, 重量碼: >> AW, 鋼捲捲向: >> I, 鍍層碼: >> AZ070, 20250523 15:18:25 (24025) 鋼捲下限重: 3.8 >> 4, | *: | [訂單訊息通知] 2025/05/27 9:59:53 AM 訂單訊息通知 (秦大維 >> 通知 >> Seren Lin) 訂單訊息 : 1.先前訂單不給品證，這張要嗎？。2.分切限重切不進，先前最後一顆可不依限重。這張單子沒有！
PPGL | 2505DFD077/007 | 1. 單捲限重檢核 (原料重:18.5~23.5, 分切困難:22.50~23.50, 單捲限重:4.00~4.50)(OFP00031)-{.不符.} |  |  | 訂單:2505DFD077/007 CPL <生產備註> 事項如下 . 除HGI/ HGL 訂單邊緣不噴油. 其餘皆側緣噴油 (RMK00285) | 訂單:2505DFD077/007 CR1 無 <生產備註> 事項 | 訂單:2505DFD077/007 CR2 無 <生產備註> 事項 | 訂單:2505DFD077/007 CG1 <生產備註> 事項如下 . 【CIR030 冷藏展示櫃品質要求】板形管制同"各式門板...冷凍櫃"。特別注意！注意頭尾板形（弓形度）不符板形切勿流出 (RMK00626) | 訂單:2505DFD077/007 CG2 <生產備註> 事項如下 . 【CIR030 冷藏展示櫃品質要求】板形管制同"各式門板...冷凍櫃"。特別注意！注意頭尾板形（弓形度）不符板形切勿流出 (RMK00626) | 訂單:2505DFD077/007 CC1 <生產備註> 事項如下 . 【分切】玲翎曰：限重4~4.5噸，最後一顆可不依限重（不得超過4.5噸） (RMK-E_CHIN) . 1.本單若塗裝背面漆一律改為REVERSE COATING 例外訂單如下敘述 (RMK00163) . 2.例外訂單為R字頭超低光澤與PVDF (＞25μ)，背面漆可改 NATURE COATING，但搭配底漆避免遮蓋性不佳 (RMK00163) . 【抽氣量】白色系在CC1生產時,FINISH抽氣量請設定250,如生產中發生色差b值異常升高,請股長再加大抽氣量因應 (RMK00560) . 【CIR030 冷藏展示櫃品質要求】板形管制同"各式門板...冷凍櫃"。特別注意！注意頭尾板形（弓形度）不符板形切勿流出 (RMK00626) . 【冷凍展示櫃品質管制】訂單膜厚NOM 底漆≧80％，面漆≧80％。非 NOM 底漆≧80％，面漆≧90%，總 mass ≧90%。 (RMK00626) . 【冷凍展示櫃品質管制】TT≦4 TT，鉛筆≧2H（鑿痕），衝擊＆愛克森≧4，正面漆色差≦1.0，光澤依循標準，背面漆色差比照冰箱側板，MEK≧70 (RMK00626) | 訂單:2505DFD077/007 CC2 <生產備註> 事項如下 . 【分切】玲翎曰：限重4~4.5噸，最後一顆可不依限重（不得超過4.5噸） (RMK-E_CHIN) . 1.本單若塗裝背面漆一律改為REVERSE COATING 例外訂單如下敘述 (RMK00163) . 2.例外訂單為R字頭超低光澤與PVDF (＞25μ)，背面漆可改 NATURE COATING，但搭配底漆避免遮蓋性不佳 (RMK00163) . 【抽氣量】白色系在CC1生產時,FINISH抽氣量請設定250,如生產中發生色差b值異常升高,請股長再加大抽氣量因應 (RMK00560) . 【CIR030 冷藏展示櫃品質要求】板形管制同"各式門板...冷凍櫃"。特別注意！注意頭尾板形（弓形度）不符板形切勿流出 (RMK00626) . 【冷凍展示櫃品質管制】訂單膜厚NOM 底漆≧80％，面漆≧80％。非 NOM 底漆≧80％，面漆≧90%，總 mass ≧90%。 (RMK00626) . 【冷凍展示櫃品質管制】TT≦4 TT，鉛筆≧2H（鑿痕），衝擊＆愛克森≧4，正面漆色差≦1.0，光澤依循標準，背面漆色差比照冰箱側板，MEK≧70 (RMK00626) | 訂單:2505DFD077/007 RCL 無 <生產備註> 事項 | 訂單:2505DFD077/007 CCPK 無 <生產備註> 事項 | 訂單:2505DFD077/007 CGQC <品檢備註> 事項如下 . 【CIR030 冷藏展示櫃品質要求】板形管制同"各式門板...冷凍櫃"。特別注意！注意頭尾板形（弓形度）不符板形切勿流出 (RMK00626) | 訂單:2505DFD077/007 CCQC <品檢備註> 事項如下 . 【分切】玲翎曰：限重4~4.5噸，最後一顆可不依限重（不得超過4.5噸） (RMK-E_CHIN) . 1.本單若塗裝背面漆一律改為REVERSE COATING 例外訂單如下敘述 (RMK00163) . 2.例外訂單為R字頭超低光澤與PVDF (＞25μ)，背面漆可改 NATURE COATING，但搭配底漆避免遮蓋性不佳 (RMK00163) . 【CIR030 冷藏展示櫃品質要求】板形管制同"各式門板...冷凍櫃"。特別注意！注意頭尾板形（弓形度）不符板形切勿流出 (RMK00626) . 【冷凍展示櫃品質管制】訂單膜厚NOM 底漆≧80％，面漆≧80％。非 NOM 底漆≧80％，面漆≧90%，總 mass ≧90%。 (RMK00626) . 【冷凍展示櫃品質管制】TT≦4 TT，鉛筆≧2H（鑿痕），衝擊＆愛克森≧4，正面漆色差≦1.0，光澤依循標準，背面漆色差比照冰箱側板，MEK≧70 (RMK00626) | 訂單:2505DFD077/007 TOL 無 <生產備註> 事項 | 【分切】玲翎曰：限重4~4.5噸，最後一顆可不依限重（不得超過4.5噸）^^/CC1/CC2/CCQC/^^ <<.E_CHIN 2025/06/02 14:38.>> | 訂單 2505DFD077/007 修改記錄如下: 20250523 15:12:48 (24025) 退火碼: >> S1, 用途碼: >> CIR030, 背面標示: >> C008, 訂單背面顏色(五碼): >> BW736, 背面漆膜厚: >> NOM, 背面漆塗漆型式幾塗幾烤: >> 1, 鉻酸鹽: >> Z, 訂單厚度: >> 0.476, 訂單重: >> 22, 重量容許率(下限): >> 10, 重量容許率(上限): >> 10, 訂單寬度: >> 1234, 鍍製方式: >> BC, 鋼捲內徑: >> 508, 鋼捲下限重: >> 3.8, 鋼捲上限重: >> 4.5, 壓花條件碼: >> -, 表面花紋: >> R, 綠色識別碼: >> -, 印刷輥號: >> -, 產品代碼: >> PPGL, 皮膜碼: >> -, 單位別: >> M, 油品種類: >> Z, 塗油量: >> Z, 包裝代碼: >> D4 , 保護膜碼: >> -, 客戶試片取樣型式: >> -, 調質碼: >> S, 套筒碼: >> E , 規格: >> CGLC-10, 製造標準: >> SYSCO, 表面處理劑種類: >> Z, 表面處理劑塗佈量: >> Z, 伸長率測試: >> N, 硬度測試碼: >> N, 抗拉強度測試: >> N, 降伏強度測試: >> N, 訂單正面顏色(五碼): >> 7W7B8, 正面漆膜厚: >> 18, 正面漆塗漆型式幾塗幾烤: >> 2, 修邊碼: >> Y, 重量碼: >> AW, 鋼捲捲向: >> I, 鍍層碼: >> AZ070, 20250523 15:18:27 (24025) 鋼捲下限重: 3.8 >> 4, | *: | [訂單訊息通知] 2025/05/27 9:59:53 AM 訂單訊息通知 (秦大維 >> 通知 >> Seren Lin) 訂單訊息 : 1.先前訂單不給品證，這張要嗎？。2.分切限重切不進，先前最後一顆可不依限重。這張單子沒有！
PPGL | 2505DFD077/008 | 1. 單捲限重檢核 (原料重:18.5~23.5, 分切困難:22.50~23.50, 單捲限重:4.00~4.50)(OFP00031)-{.不符.} |  | 1. 高光新增備註（適用非直立式包裝）：請出口每顆鋼捲貼紅色 " 禁止疊放 " 貼紙，如果有套桶S最多2層 (OFP00366)-{.不符.} 2. 退火訂單因CG1製程能力關係 。1. 0.570～0.599 >3.5' 需指定CG2 (OFP00394)-{.不符.} | 訂單:2505DFD077/008 CPL <生產備註> 事項如下 . 除HGI/ HGL 訂單邊緣不噴油. 其餘皆側緣噴油 (RMK00285) | 訂單:2505DFD077/008 CR1 無 <生產備註> 事項 | 訂單:2505DFD077/008 CR2 無 <生產備註> 事項 | 訂單:2505DFD077/008 CG1 <生產備註> 事項如下 . 【CIR030 冷藏展示櫃品質要求】板形管制同"各式門板...冷凍櫃"。特別注意！注意頭尾板形（弓形度）不符板形切勿流出 (RMK00626) | 訂單:2505DFD077/008 CG2 <生產備註> 事項如下 . 【CIR030 冷藏展示櫃品質要求】板形管制同"各式門板...冷凍櫃"。特別注意！注意頭尾板形（弓形度）不符板形切勿流出 (RMK00626) | 訂單:2505DFD077/008 CC1 <生產備註> 事項如下 . 【疊放】出口每顆鋼捲貼紅色 " 禁止疊放 " 貼紙，如果有套桶S最多2層 (RMK-E_CHIN) . 【分切】玲翎曰：限重4~4.5噸，最後一顆可不依限重（不得超過4.5噸） (RMK-E_CHIN) . 此色為高光澤主操請注意捲起張力的提高查表 (RMK00122) . 1.本單若塗裝背面漆一律改為REVERSE COATING 例外訂單如下敘述 (RMK00163) . 2.例外訂單為R字頭超低光澤與PVDF (＞25μ)，背面漆可改 NATURE COATING，但搭配底漆避免遮蓋性不佳 (RMK00163) . 【抽氣量】白色系在CC1生產時,FINISH抽氣量請設定250,如生產中發生色差b值異常升高,請股長再加大抽氣量因應 (RMK00560) . 【CIR030 冷藏展示櫃品質要求】板形管制同"各式門板...冷凍櫃"。特別注意！注意頭尾板形（弓形度）不符板形切勿流出 (RMK00626) . 【冷凍展示櫃品質管制】訂單膜厚NOM 底漆≧80％，面漆≧80％。非 NOM 底漆≧80％，面漆≧90%，總 mass ≧90%。 (RMK00626) . 【冷凍展示櫃品質管制】TT≦4 TT，鉛筆≧2H（鑿痕），衝擊＆愛克森≧4，正面漆色差≦1.0，光澤依循標準，背面漆色差比照冰箱側板，MEK≧70 (RMK00626) | 訂單:2505DFD077/008 CC2 <生產備註> 事項如下 . 【疊放】出口每顆鋼捲貼紅色 " 禁止疊放 " 貼紙，如果有套桶S最多2層 (RMK-E_CHIN) . 【分切】玲翎曰：限重4~4.5噸，最後一顆可不依限重（不得超過4.5噸） (RMK-E_CHIN) . 此色為高光澤主操請注意捲起張力的提高查表 (RMK00122) . 1.本單若塗裝背面漆一律改為REVERSE COATING 例外訂單如下敘述 (RMK00163) . 2.例外訂單為R字頭超低光澤與PVDF (＞25μ)，背面漆可改 NATURE COATING，但搭配底漆避免遮蓋性不佳 (RMK00163) . 【抽氣量】白色系在CC1生產時,FINISH抽氣量請設定250,如生產中發生色差b值異常升高,請股長再加大抽氣量因應 (RMK00560) . 【CIR030 冷藏展示櫃品質要求】板形管制同"各式門板...冷凍櫃"。特別注意！注意頭尾板形（弓形度）不符板形切勿流出 (RMK00626) . 【冷凍展示櫃品質管制】訂單膜厚NOM 底漆≧80％，面漆≧80％。非 NOM 底漆≧80％，面漆≧90%，總 mass ≧90%。 (RMK00626) . 【冷凍展示櫃品質管制】TT≦4 TT，鉛筆≧2H（鑿痕），衝擊＆愛克森≧4，正面漆色差≦1.0，光澤依循標準，背面漆色差比照冰箱側板，MEK≧70 (RMK00626) | 訂單:2505DFD077/008 RCL 無 <生產備註> 事項 | 訂單:2505DFD077/008 CCPK 無 <生產備註> 事項 | 訂單:2505DFD077/008 CGQC <品檢備註> 事項如下 . 【CIR030 冷藏展示櫃品質要求】板形管制同"各式門板...冷凍櫃"。特別注意！注意頭尾板形（弓形度）不符板形切勿流出 (RMK00626) | 訂單:2505DFD077/008 CCQC <品檢備註> 事項如下 . 【疊放】出口每顆鋼捲貼紅色 " 禁止疊放 " 貼紙，如果有套桶S最多2層 (RMK-E_CHIN) . 【分切】玲翎曰：限重4~4.5噸，最後一顆可不依限重（不得超過4.5噸） (RMK-E_CHIN) . 1.本單若塗裝背面漆一律改為REVERSE COATING 例外訂單如下敘述 (RMK00163) . 2.例外訂單為R字頭超低光澤與PVDF (＞25μ)，背面漆可改 NATURE COATING，但搭配底漆避免遮蓋性不佳 (RMK00163) . 【CIR030 冷藏展示櫃品質要求】板形管制同"各式門板...冷凍櫃"。特別注意！注意頭尾板形（弓形度）不符板形切勿流出 (RMK00626) . 【冷凍展示櫃品質管制】訂單膜厚NOM 底漆≧80％，面漆≧80％。非 NOM 底漆≧80％，面漆≧90%，總 mass ≧90%。 (RMK00626) . 【冷凍展示櫃品質管制】TT≦4 TT，鉛筆≧2H（鑿痕），衝擊＆愛克森≧4，正面漆色差≦1.0，光澤依循標準，背面漆色差比照冰箱側板，MEK≧70 (RMK00626) | 訂單:2505DFD077/008 TOL 無 <生產備註> 事項 | 【分切】玲翎曰：限重4~4.5噸，最後一顆可不依限重（不得超過4.5噸）^^/CC1/CC2/CCQC/^^ <<.E_CHIN 2025/06/02 14:39.>> 【疊放】出口每顆鋼捲貼紅色 " 禁止疊放 " 貼紙，如果有套桶S最多2層^^/CC1/CC2/CCQC/MKT/ <<.E_CHIN 2025/06/02 15:04.>> | 訂單 2505DFD077/008 修改記錄如下: 20250523 15:12:51 (24025) 退火碼: >> S1, 用途碼: >> CIR030, 背面標示: >> C008, 訂單背面顏色(五碼): >> BW746, 背面漆膜厚: >> NOM, 背面漆塗漆型式幾塗幾烤: >> 1, 鉻酸鹽: >> Z, 訂單厚度: >> 0.576, 訂單重: >> 40, 重量容許率(下限): >> 10, 重量容許率(上限): >> 10, 訂單寬度: >> 1219, 鍍製方式: >> BC, 鋼捲內徑: >> 508, 鋼捲下限重: >> 4, 鋼捲上限重: >> 4.5, 壓花條件碼: >> -, 表面花紋: >> R, 綠色識別碼: >> -, 印刷輥號: >> -, 產品代碼: >> PPGL, 皮膜碼: >> -, 單位別: >> M, 油品種類: >> Z, 塗油量: >> Z, 包裝代碼: >> D4 , 保護膜碼: >> -, 客戶試片取樣型式: >> -, 調質碼: >> S, 套筒碼: >> E , 規格: >> CGLC-10, 製造標準: >> SYSCO, 表面處理劑種類: >> Z, 表面處理劑塗佈量: >> Z, 伸長率測試: >> N, 硬度測試碼: >> N, 抗拉強度測試: >> N, 降伏強度測試: >> N, 訂單正面顏色(五碼): >> 4W5B6, 正面漆膜厚: >> NOM, 正面漆塗漆型式幾塗幾烤: >> 2, 修邊碼: >> Y, 重量碼: >> AW, 鋼捲捲向: >> I, 鍍層碼: >> AZ070, | *: | [訂單訊息通知] 2025/05/27 9:59:53 AM 訂單訊息通知 (秦大維 >> 通知 >> Seren Lin) 訂單訊息 : 1.先前訂單不給品證，這張要嗎？。2.分切限重切不進，先前最後一顆可不依限重。這張單子沒有！
PPGL | 2505DFD077/009 |  |  | 1. CQ CR厚度超過0.7MM後要注意CR1與CR2修邊寬度要確認 (OFP00157)-{.不符.} 2. 【提醒 審單人員】CR≧0.6 要於烤漆備註調降 PMT等相關。★KP抗塵PVDF不受此限 (OFP00509)-{.不符.} | 訂單:2505DFD077/009 CPL <生產備註> 事項如下 . 除HGI/ HGL 訂單邊緣不噴油. 其餘皆側緣噴油 (RMK00285) | 訂單:2505DFD077/009 CR1 無 <生產備註> 事項 | 訂單:2505DFD077/009 CR2 無 <生產備註> 事項 | 訂單:2505DFD077/009 CG1 <生產備註> 事項如下 . 【CIR030 冷藏展示櫃品質要求】板形管制同"各式門板...冷凍櫃"。特別注意！注意頭尾板形（弓形度）不符板形切勿流出 (RMK00626) | 訂單:2505DFD077/009 CG2 <生產備註> 事項如下 . 【CIR030 冷藏展示櫃品質要求】板形管制同"各式門板...冷凍櫃"。特別注意！注意頭尾板形（弓形度）不符板形切勿流出 (RMK00626) | 訂單:2505DFD077/009 CC1 <生產備註> 事項如下 . 【PMT】1.1.因為CR厚 0.733 mm，TOP 標準PMT以237℃去計算 (RMK-E_CHIN) . 【分切】玲翎曰：母鋼分切3粒(單顆7噸左右) (RMK-E_CHIN) . 1.本單若塗裝背面漆一律改為REVERSE COATING 例外訂單如下敘述 (RMK00163) . 2.例外訂單為R字頭超低光澤與PVDF (＞25μ)，背面漆可改 NATURE COATING，但搭配底漆避免遮蓋性不佳 (RMK00163) . 【抽氣量】白色系在CC1生產時,FINISH抽氣量請設定250,如生產中發生色差b值異常升高,請股長再加大抽氣量因應 (RMK00560) . 【PMT】1.2.CC2計算完後面漆每個ZONE 爐溫各降8℃為最終爐溫 (RMK00568) . 【PMT】1.3.CC2因爐溫各降8℃為最終爐溫，請股長於TEST時 確實量測板溫 (RMK00568) . 【PMT】1.4.若發現PMT不足，請上調ZONE溫度並回饋工程師 (RMK00568) . 【PMT】1.5.品檢注意！因標準PMT有下修請注意MEK測試 (RMK00568) . 【PMT】1.6.厚板少生產，請領班量測板溫並記錄之 (RMK00568) . 【CIR030 冷藏展示櫃品質要求】板形管制同"各式門板...冷凍櫃"。特別注意！注意頭尾板形（弓形度）不符板形切勿流出 (RMK00626) . 【冷凍展示櫃品質管制】訂單膜厚NOM 底漆≧80％，面漆≧80％。非 NOM 底漆≧80％，面漆≧90%，總 mass ≧90%。 (RMK00626) . 【冷凍展示櫃品質管制】TT≦4 TT，鉛筆≧2H（鑿痕），衝擊＆愛克森≧4，正面漆色差≦1.0，光澤依循標準，背面漆色差比照冰箱側板，MEK≧70 (RMK00626) | 訂單:2505DFD077/009 CC2 <生產備註> 事項如下 . 【PMT】1.1.因為CR厚 0.733 mm，TOP 標準PMT以237℃去計算 (RMK-E_CHIN) . 【分切】玲翎曰：母鋼分切3粒(單顆7噸左右) (RMK-E_CHIN) . 1.本單若塗裝背面漆一律改為REVERSE COATING 例外訂單如下敘述 (RMK00163) . 2.例外訂單為R字頭超低光澤與PVDF (＞25μ)，背面漆可改 NATURE COATING，但搭配底漆避免遮蓋性不佳 (RMK00163) . 【抽氣量】白色系在CC1生產時,FINISH抽氣量請設定250,如生產中發生色差b值異常升高,請股長再加大抽氣量因應 (RMK00560) . 【PMT】1.2.CC2計算完後面漆每個ZONE 爐溫各降8℃為最終爐溫 (RMK00568) . 【PMT】1.3.CC2因爐溫各降8℃為最終爐溫，請股長於TEST時 確實量測板溫 (RMK00568) . 【PMT】1.4.若發現PMT不足，請上調ZONE溫度並回饋工程師 (RMK00568) . 【PMT】1.5.品檢注意！因標準PMT有下修請注意MEK測試 (RMK00568) . 【PMT】1.6.厚板少生產，請領班量測板溫並記錄之 (RMK00568) . 【CIR030 冷藏展示櫃品質要求】板形管制同"各式門板...冷凍櫃"。特別注意！注意頭尾板形（弓形度）不符板形切勿流出 (RMK00626) . 【冷凍展示櫃品質管制】訂單膜厚NOM 底漆≧80％，面漆≧80％。非 NOM 底漆≧80％，面漆≧90%，總 mass ≧90%。 (RMK00626) . 【冷凍展示櫃品質管制】TT≦4 TT，鉛筆≧2H（鑿痕），衝擊＆愛克森≧4，正面漆色差≦1.0，光澤依循標準，背面漆色差比照冰箱側板，MEK≧70 (RMK00626) | 訂單:2505DFD077/009 RCL 無 <生產備註> 事項 | 訂單:2505DFD077/009 CCPK 無 <生產備註> 事項 | 訂單:2505DFD077/009 CGQC <品檢備註> 事項如下 . 【CIR030 冷藏展示櫃品質要求】板形管制同"各式門板...冷凍櫃"。特別注意！注意頭尾板形（弓形度）不符板形切勿流出 (RMK00626) | 訂單:2505DFD077/009 CCQC <品檢備註> 事項如下 . 【PMT】1.1.因為CR厚 0.733 mm，TOP 標準PMT以237℃去計算 (RMK-E_CHIN) . 【分切】玲翎曰：母鋼分切3粒(單顆7噸左右) (RMK-E_CHIN) . 1.本單若塗裝背面漆一律改為REVERSE COATING 例外訂單如下敘述 (RMK00163) . 2.例外訂單為R字頭超低光澤與PVDF (＞25μ)，背面漆可改 NATURE COATING，但搭配底漆避免遮蓋性不佳 (RMK00163) . 【PMT】1.2.CC2計算完後面漆每個ZONE 爐溫各降8℃為最終爐溫 (RMK00568) . 【PMT】1.3.CC2因爐溫各降8℃為最終爐溫，請股長於TEST時 確實量測板溫 (RMK00568) . 【PMT】1.4.若發現PMT不足，請上調ZONE溫度並回饋工程師 (RMK00568) . 【PMT】1.5.品檢注意！因標準PMT有下修請注意MEK測試 (RMK00568) . 【PMT】1.6.厚板少生產，請領班量測板溫並記錄之 (RMK00568) . 【CIR030 冷藏展示櫃品質要求】板形管制同"各式門板...冷凍櫃"。特別注意！注意頭尾板形（弓形度）不符板形切勿流出 (RMK00626) . 【冷凍展示櫃品質管制】訂單膜厚NOM 底漆≧80％，面漆≧80％。非 NOM 底漆≧80％，面漆≧90%，總 mass ≧90%。 (RMK00626) . 【冷凍展示櫃品質管制】TT≦4 TT，鉛筆≧2H（鑿痕），衝擊＆愛克森≧4，正面漆色差≦1.0，光澤依循標準，背面漆色差比照冰箱側板，MEK≧70 (RMK00626) | 訂單:2505DFD077/009 TOL 無 <生產備註> 事項 | 【分切】玲翎曰：母鋼分切3粒(單顆7噸左右)^^/CC1/CC2/CCQC/ <<.E_CHIN 2025/06/02 16:02.>> 【PMT】1.1.因為CR厚 0.733 mm，TOP 標準PMT以237℃去計算^^/CC1/CC2/CCQC/^^ <<.E_CHIN 2025/06/02 15:57.>> | 訂單 2505DFD077/009 修改記錄如下: 20250523 15:12:54 (24025) 退火碼: >> S1, 用途碼: >> CIR030, 背面標示: >> C008, 訂單背面顏色(五碼): >> BW746, 背面漆膜厚: >> NOM, 背面漆塗漆型式幾塗幾烤: >> 1, 鉻酸鹽: >> Z, 訂單厚度: >> 0.726, 訂單重: >> 60, 重量容許率(下限): >> 10, 重量容許率(上限): >> 10, 訂單寬度: >> 1224, 鍍製方式: >> BC, 鋼捲內徑: >> 610, 鋼捲下限重: >> 5, 鋼捲上限重: >> 8, 壓花條件碼: >> -, 表面花紋: >> R, 綠色識別碼: >> -, 印刷輥號: >> -, 產品代碼: >> PPGL, 皮膜碼: >> -, 單位別: >> M, 油品種類: >> Z, 塗油量: >> Z, 包裝代碼: >> D4 , 保護膜碼: >> -, 客戶試片取樣型式: >> -, 調質碼: >> S, 套筒碼: >> E , 規格: >> CGLC-10, 製造標準: >> SYSCO, 表面處理劑種類: >> Z, 表面處理劑塗佈量: >> Z, 伸長率測試: >> N, 硬度測試碼: >> N, 抗拉強度測試: >> N, 降伏強度測試: >> N, 訂單正面顏色(五碼): >> 4W6A6, 正面漆膜厚: >> NOM, 正面漆塗漆型式幾塗幾烤: >> 2, 修邊碼: >> Y, 重量碼: >> AW, 鋼捲捲向: >> I, 鍍層碼: >> AZ070, | *: | [訂單訊息通知] 2025/05/27 9:59:53 AM 訂單訊息通知 (秦大維 >> 通知 >> Seren Lin) 訂單訊息 : 1.先前訂單不給品證，這張要嗎？。2.分切限重切不進，先前最後一顆可不依限重。這張單子沒有！
PPGL | 2505DFD077/010 |  |  | 1. CQ CR厚度超過0.7MM後要注意CR1與CR2修邊寬度要確認 (OFP00157)-{.不符.} 2. 高光新增備註（適用非直立式包裝）：請出口每顆鋼捲貼紅色 " 禁止疊放 " 貼紙，如果有套桶S最多2層 (OFP00366)-{.不符.} 3. 【提醒 審單人員】CR≧0.6 要於烤漆備註調降 PMT等相關。★KP抗塵PVDF不受此限 (OFP00509)-{.不符.} | 訂單:2505DFD077/010 CPL <生產備註> 事項如下 . 除HGI/ HGL 訂單邊緣不噴油. 其餘皆側緣噴油 (RMK00285) | 訂單:2505DFD077/010 CR1 無 <生產備註> 事項 | 訂單:2505DFD077/010 CR2 無 <生產備註> 事項 | 訂單:2505DFD077/010 CG1 <生產備註> 事項如下 . 【CIR030 冷藏展示櫃品質要求】板形管制同"各式門板...冷凍櫃"。特別注意！注意頭尾板形（弓形度）不符板形切勿流出 (RMK00626) | 訂單:2505DFD077/010 CG2 <生產備註> 事項如下 . 【CIR030 冷藏展示櫃品質要求】板形管制同"各式門板...冷凍櫃"。特別注意！注意頭尾板形（弓形度）不符板形切勿流出 (RMK00626) | 訂單:2505DFD077/010 CC1 <生產備註> 事項如下 . 【PMT】1.1.因為CR厚 0.733 mm，TOP 標準PMT以237℃去計算 (RMK-E_CHIN) . 【疊放】出口每顆鋼捲貼紅色 " 禁止疊放 " 貼紙，如果有套桶S最多2層 (RMK-E_CHIN) . 【分切】玲翎曰：母鋼分切3粒(單顆7噸左右) (RMK-E_CHIN) . 此色為高光澤主操請注意捲起張力的提高查表 (RMK00122) . 1.本單若塗裝背面漆一律改為REVERSE COATING 例外訂單如下敘述 (RMK00163) . 2.例外訂單為R字頭超低光澤與PVDF (＞25μ)，背面漆可改 NATURE COATING，但搭配底漆避免遮蓋性不佳 (RMK00163) . 【抽氣量】白色系在CC1生產時,FINISH抽氣量請設定250,如生產中發生色差b值異常升高,請股長再加大抽氣量因應 (RMK00560) . 【PMT】1.2.CC2計算完後面漆每個ZONE 爐溫各降8℃為最終爐溫 (RMK00568) . 【PMT】1.3.CC2因爐溫各降8℃為最終爐溫，請股長於TEST時 確實量測板溫 (RMK00568) . 【PMT】1.4.若發現PMT不足，請上調ZONE溫度並回饋工程師 (RMK00568) . 【PMT】1.5.品檢注意！因標準PMT有下修請注意MEK測試 (RMK00568) . 【PMT】1.6.厚板少生產，請領班量測板溫並記錄之 (RMK00568) . 【CIR030 冷藏展示櫃品質要求】板形管制同"各式門板...冷凍櫃"。特別注意！注意頭尾板形（弓形度）不符板形切勿流出 (RMK00626) . 【冷凍展示櫃品質管制】訂單膜厚NOM 底漆≧80％，面漆≧80％。非 NOM 底漆≧80％，面漆≧90%，總 mass ≧90%。 (RMK00626) . 【冷凍展示櫃品質管制】TT≦4 TT，鉛筆≧2H（鑿痕），衝擊＆愛克森≧4，正面漆色差≦1.0，光澤依循標準，背面漆色差比照冰箱側板，MEK≧70 (RMK00626) | 訂單:2505DFD077/010 CC2 <生產備註> 事項如下 . 【PMT】1.1.因為CR厚 0.733 mm，TOP 標準PMT以237℃去計算 (RMK-E_CHIN) . 【疊放】出口每顆鋼捲貼紅色 " 禁止疊放 " 貼紙，如果有套桶S最多2層 (RMK-E_CHIN) . 【分切】玲翎曰：母鋼分切3粒(單顆7噸左右) (RMK-E_CHIN) . 此色為高光澤主操請注意捲起張力的提高查表 (RMK00122) . 1.本單若塗裝背面漆一律改為REVERSE COATING 例外訂單如下敘述 (RMK00163) . 2.例外訂單為R字頭超低光澤與PVDF (＞25μ)，背面漆可改 NATURE COATING，但搭配底漆避免遮蓋性不佳 (RMK00163) . 【抽氣量】白色系在CC1生產時,FINISH抽氣量請設定250,如生產中發生色差b值異常升高,請股長再加大抽氣量因應 (RMK00560) . 【PMT】1.2.CC2計算完後面漆每個ZONE 爐溫各降8℃為最終爐溫 (RMK00568) . 【PMT】1.3.CC2因爐溫各降8℃為最終爐溫，請股長於TEST時 確實量測板溫 (RMK00568) . 【PMT】1.4.若發現PMT不足，請上調ZONE溫度並回饋工程師 (RMK00568) . 【PMT】1.5.品檢注意！因標準PMT有下修請注意MEK測試 (RMK00568) . 【PMT】1.6.厚板少生產，請領班量測板溫並記錄之 (RMK00568) . 【CIR030 冷藏展示櫃品質要求】板形管制同"各式門板...冷凍櫃"。特別注意！注意頭尾板形（弓形度）不符板形切勿流出 (RMK00626) . 【冷凍展示櫃品質管制】訂單膜厚NOM 底漆≧80％，面漆≧80％。非 NOM 底漆≧80％，面漆≧90%，總 mass ≧90%。 (RMK00626) . 【冷凍展示櫃品質管制】TT≦4 TT，鉛筆≧2H（鑿痕），衝擊＆愛克森≧4，正面漆色差≦1.0，光澤依循標準，背面漆色差比照冰箱側板，MEK≧70 (RMK00626) | 訂單:2505DFD077/010 RCL 無 <生產備註> 事項 | 訂單:2505DFD077/010 CCPK 無 <生產備註> 事項 | 訂單:2505DFD077/010 CGQC <品檢備註> 事項如下 . 【CIR030 冷藏展示櫃品質要求】板形管制同"各式門板...冷凍櫃"。特別注意！注意頭尾板形（弓形度）不符板形切勿流出 (RMK00626) | 訂單:2505DFD077/010 CCQC <品檢備註> 事項如下 . 【PMT】1.1.因為CR厚 0.733 mm，TOP 標準PMT以237℃去計算 (RMK-E_CHIN) . 【疊放】出口每顆鋼捲貼紅色 " 禁止疊放 " 貼紙，如果有套桶S最多2層 (RMK-E_CHIN) . 【分切】玲翎曰：母鋼分切3粒(單顆7噸左右) (RMK-E_CHIN) . 1.本單若塗裝背面漆一律改為REVERSE COATING 例外訂單如下敘述 (RMK00163) . 2.例外訂單為R字頭超低光澤與PVDF (＞25μ)，背面漆可改 NATURE COATING，但搭配底漆避免遮蓋性不佳 (RMK00163) . 【PMT】1.2.CC2計算完後面漆每個ZONE 爐溫各降8℃為最終爐溫 (RMK00568) . 【PMT】1.3.CC2因爐溫各降8℃為最終爐溫，請股長於TEST時 確實量測板溫 (RMK00568) . 【PMT】1.4.若發現PMT不足，請上調ZONE溫度並回饋工程師 (RMK00568) . 【PMT】1.5.品檢注意！因標準PMT有下修請注意MEK測試 (RMK00568) . 【PMT】1.6.厚板少生產，請領班量測板溫並記錄之 (RMK00568) . 【CIR030 冷藏展示櫃品質要求】板形管制同"各式門板...冷凍櫃"。特別注意！注意頭尾板形（弓形度）不符板形切勿流出 (RMK00626) . 【冷凍展示櫃品質管制】訂單膜厚NOM 底漆≧80％，面漆≧80％。非 NOM 底漆≧80％，面漆≧90%，總 mass ≧90%。 (RMK00626) . 【冷凍展示櫃品質管制】TT≦4 TT，鉛筆≧2H（鑿痕），衝擊＆愛克森≧4，正面漆色差≦1.0，光澤依循標準，背面漆色差比照冰箱側板，MEK≧70 (RMK00626) | 訂單:2505DFD077/010 TOL 無 <生產備註> 事項 | 【分切】玲翎曰：母鋼分切3粒(單顆7噸左右)^^/CC1/CC2/CCQC/ <<.E_CHIN 2025/06/02 16:01.>> 【疊放】出口每顆鋼捲貼紅色 " 禁止疊放 " 貼紙，如果有套桶S最多2層^^/CC1/CC2/CCQC/^^/MKT/ <<.E_CHIN 2025/06/02 15:03.>> 【PMT】1.1.因為CR厚 0.733 mm，TOP 標準PMT以237℃去計算^^/CC1/CC2/CCQC/^^ <<.E_CHIN 2025/06/02 16:00.>> | 訂單 2505DFD077/010 修改記錄如下: 20250523 15:12:57 (24025) 退火碼: >> S1, 用途碼: >> CIR030, 背面標示: >> C008, 訂單背面顏色(五碼): >> BW746, 背面漆膜厚: >> NOM, 背面漆塗漆型式幾塗幾烤: >> 1, 鉻酸鹽: >> Z, 訂單厚度: >> 0.726, 訂單重: >> 20, 重量容許率(下限): >> 10, 重量容許率(上限): >> 10, 訂單寬度: >> 1224, 鍍製方式: >> BC, 鋼捲內徑: >> 610, 鋼捲下限重: >> 5, 鋼捲上限重: >> 8, 壓花條件碼: >> -, 表面花紋: >> R, 綠色識別碼: >> -, 印刷輥號: >> -, 產品代碼: >> PPGL, 皮膜碼: >> -, 單位別: >> M, 油品種類: >> Z, 塗油量: >> Z, 包裝代碼: >> D4 , 保護膜碼: >> -, 客戶試片取樣型式: >> -, 調質碼: >> S, 套筒碼: >> E , 規格: >> CGLC-10, 製造標準: >> SYSCO, 表面處理劑種類: >> Z, 表面處理劑塗佈量: >> Z, 伸長率測試: >> N, 硬度測試碼: >> N, 抗拉強度測試: >> N, 降伏強度測試: >> N, 訂單正面顏色(五碼): >> 4W5B6, 正面漆膜厚: >> NOM, 正面漆塗漆型式幾塗幾烤: >> 2, 修邊碼: >> Y, 重量碼: >> AW, 鋼捲捲向: >> I, 鍍層碼: >> AZ070, | *: | [訂單訊息通知] 2025/05/27 9:59:53 AM 訂單訊息通知 (秦大維 >> 通知 >> Seren Lin) 訂單訊息 : 1.先前訂單不給品證，這張要嗎？。2.分切限重切不進，先前最後一顆可不依限重。這張單子沒有！
PPGL | 2505DFD080/001 |  | 1. 部分大陸料含B元素超過CNS規範管制，故請原料CNS規範之訂單不要配大陸料 (OFP00684)-{.不符.} | 1. 訂單若有厚度變異，冷軋厚度公差比照烤漆計算公式 , 但最小為 1/2 公差做設定 (OFP00254)-{.不符.} 2. "偏薄要求訂單" 鍍後厚度減 鍍後厚度下限需大於 0.02 MM,以免發生厚度不足狀況 (OFP00369)-{.不符.} 3. 部分大陸料含B元素超過CNS規範管制，故請原料CNS規範之訂單不要配大陸料 (OFP00684)-{.不符.} | 訂單:2505DFD080/001 CPL <生產備註> 事項如下 . 除HGI/ HGL 訂單邊緣不噴油. 其餘皆側緣噴油 (RMK00285) | 訂單:2505DFD080/001 CR1 無 <生產備註> 事項 | 訂單:2505DFD080/001 CR2 無 <生產備註> 事項 | 訂單:2505DFD080/001 CG1 <生產備註> 事項如下 . 平板類,鍍鋅生產時SKIN PASS & T/L 請依據鍍鋅標準規定生產 (RMK00100) . 鍍鋅表面不可有鋅痕、壓痕、凹陷、及刮傷 、應變痕等。 (RMK00100) . 出口鋼捲盤捲後目視不允許有鼓起. (RMK00100) . 鍍層 AZ150 (含) 以上 , 鋅花等級 C~E 目標D，避免鋅花晶界明顯後續造成烤漆點狀未塗漆。 (RMK00565) | 訂單:2505DFD080/001 CG2 <生產備註> 事項如下 . 平板類,鍍鋅生產時SKIN PASS & T/L 請依據鍍鋅標準規定生產 (RMK00100) . 鍍鋅表面不可有鋅痕、壓痕、凹陷、及刮傷 、應變痕等。 (RMK00100) . 出口鋼捲盤捲後目視不允許有鼓起. (RMK00100) . 鍍層 AZ150 (含) 以上 , 鋅花等級 C~E 目標D，避免鋅花晶界明顯後續造成烤漆點狀未塗漆。 (RMK00565) | 訂單:2505DFD080/001 CC1 <生產備註> 事項如下 . 1.本單若塗裝背面漆一律改為REVERSE COATING 例外訂單如下敘述 (RMK00163) . 2.例外訂單為R字頭超低光澤與PVDF (＞25μ)，背面漆可改 NATURE COATING，但搭配底漆避免遮蓋性不佳 (RMK00163) . ★品檢注意！JIS&CNS 訂單必須每滿50噸一定要再做一次TEST (RMK00259) | 訂單:2505DFD080/001 CC2 <生產備註> 事項如下 . 1.本單若塗裝背面漆一律改為REVERSE COATING 例外訂單如下敘述 (RMK00163) . 2.例外訂單為R字頭超低光澤與PVDF (＞25μ)，背面漆可改 NATURE COATING，但搭配底漆避免遮蓋性不佳 (RMK00163) . ★品檢注意！JIS&CNS 訂單必須每滿50噸一定要再做一次TEST (RMK00259) | 訂單:2505DFD080/001 RCL 無 <生產備註> 事項 | 訂單:2505DFD080/001 CCPK 無 <生產備註> 事項 | 訂單:2505DFD080/001 CGQC <品檢備註> 事項如下 . 鍍層 AZ150 (含) 以上 , 鋅花等級 C~E 目標D，避免鋅花晶界明顯後續造成烤漆點狀未塗漆。 (RMK00565) | 訂單:2505DFD080/001 CCQC <品檢備註> 事項如下 . 1.本單若塗裝背面漆一律改為REVERSE COATING 例外訂單如下敘述 (RMK00163) . 2.例外訂單為R字頭超低光澤與PVDF (＞25μ)，背面漆可改 NATURE COATING，但搭配底漆避免遮蓋性不佳 (RMK00163) . ★品檢注意！JIS&CNS 訂單必須每滿50噸一定要再做一次TEST (RMK00259) | 訂單:2505DFD080/001 TOL 無 <生產備註> 事項 |  | 訂單 2505DFD080/001 修改記錄如下: 20250527 11:32:14 (21003) 退火碼: >> H2, 用途碼: >> CIA008, 背面標示: >> C814, 訂單背面顏色(五碼): >> BW73Y, 背面漆膜厚: >> 12.5, 背面漆塗漆型式幾塗幾烤: >> 2, 鉻酸鹽: >> Z, 訂單厚度: >> 0.52, 訂單重: >> 30, 重量容許率(下限): >> 10, 重量容許率(上限): >> 10, 訂單寬度: >> 1219, 鍍製方式: >> AC, 鋼捲內徑: >> 508, 鋼捲下限重: >> 3, 鋼捲上限重: >> 5, 壓花條件碼: >> -, 表面花紋: >> R, 綠色識別碼: >> -, 印刷輥號: >> -, 產品代碼: >> PPGL, 皮膜碼: >> -, 單位別: >> M, 油品種類: >> Z, 塗油量: >> Z, 包裝代碼: >> D2 , 保護膜碼: >> -, 客戶試片取樣型式: >> -, 調質碼: >> S, 套筒碼: >> R , 規格: >> CGLC570-20, 製造標準: >> CNS, 表面處理劑種類: >> Z, 表面處理劑塗佈量: >> Z, 伸長率測試: >> N, 硬度測試碼: >> N, 抗拉強度測試: >> N, 降伏強度測試: >> N, 厚度變異: >> -1.4, 訂單正面顏色(五碼): >> SY356, 正面漆膜厚: >> 25, 正面漆塗漆型式幾塗幾烤: >> 2, 修邊碼: >> Y, 重量碼: >> AW, 鋼捲捲向: >> I, 鍍層碼: >> AZ150, | H:厚度偏薄
PPGL | 2505DFD080/002 |  | 1. 部分大陸料含B元素超過CNS規範管制，故請原料CNS規範之訂單不要配大陸料 (OFP00684)-{.不符.} | 1. 訂單若有厚度變異，冷軋厚度公差比照烤漆計算公式 , 但最小為 1/2 公差做設定 (OFP00254)-{.不符.} 2. "偏薄要求訂單" 鍍後厚度減 鍍後厚度下限需大於 0.02 MM,以免發生厚度不足狀況 (OFP00369)-{.不符.} 3. 部分大陸料含B元素超過CNS規範管制，故請原料CNS規範之訂單不要配大陸料 (OFP00684)-{.不符.} | 訂單:2505DFD080/002 CPL <生產備註> 事項如下 . 除HGI/ HGL 訂單邊緣不噴油. 其餘皆側緣噴油 (RMK00285) | 訂單:2505DFD080/002 CR1 <生產備註> 事項如下 . 完軋寬度超出管制值上限≦2mm時,冷軋繼續生產並填寫品質異常通報單給鍍鋅線,以便調整張力與板溫 (RMK00278) | 訂單:2505DFD080/002 CR2 <生產備註> 事項如下 . 完軋寬度超出管制值上限≦2mm時,冷軋繼續生產並填寫品質異常通報單給鍍鋅線,以便調整張力與板溫 (RMK00278) | 訂單:2505DFD080/002 CG1 <生產備註> 事項如下 . 平板類,鍍鋅生產時SKIN PASS & T/L 請依據鍍鋅標準規定生產 (RMK00100) . 鍍鋅表面不可有鋅痕、壓痕、凹陷、及刮傷 、應變痕等。 (RMK00100) . 出口鋼捲盤捲後目視不允許有鼓起. (RMK00100) | 訂單:2505DFD080/002 CG2 <生產備註> 事項如下 . 平板類,鍍鋅生產時SKIN PASS & T/L 請依據鍍鋅標準規定生產 (RMK00100) . 鍍鋅表面不可有鋅痕、壓痕、凹陷、及刮傷 、應變痕等。 (RMK00100) . 出口鋼捲盤捲後目視不允許有鼓起. (RMK00100) | 訂單:2505DFD080/002 CC1 <生產備註> 事項如下 . 1.本單若塗裝背面漆一律改為REVERSE COATING 例外訂單如下敘述 (RMK00163) . 2.例外訂單為R字頭超低光澤與PVDF (＞25μ)，背面漆可改 NATURE COATING，但搭配底漆避免遮蓋性不佳 (RMK00163) . ★品檢注意！JIS&CNS 訂單必須每滿50噸一定要再做一次TEST (RMK00259) | 訂單:2505DFD080/002 CC2 <生產備註> 事項如下 . 1.本單若塗裝背面漆一律改為REVERSE COATING 例外訂單如下敘述 (RMK00163) . 2.例外訂單為R字頭超低光澤與PVDF (＞25μ)，背面漆可改 NATURE COATING，但搭配底漆避免遮蓋性不佳 (RMK00163) . ★品檢注意！JIS&CNS 訂單必須每滿50噸一定要再做一次TEST (RMK00259) | 訂單:2505DFD080/002 RCL 無 <生產備註> 事項 | 訂單:2505DFD080/002 CCPK 無 <生產備註> 事項 | 訂單:2505DFD080/002 CGQC 無 <品檢備註> 事項 | 訂單:2505DFD080/002 CCQC <品檢備註> 事項如下 . 1.本單若塗裝背面漆一律改為REVERSE COATING 例外訂單如下敘述 (RMK00163) . 2.例外訂單為R字頭超低光澤與PVDF (＞25μ)，背面漆可改 NATURE COATING，但搭配底漆避免遮蓋性不佳 (RMK00163) . ★品檢注意！JIS&CNS 訂單必須每滿50噸一定要再做一次TEST (RMK00259) | 訂單:2505DFD080/002 TOL 無 <生產備註> 事項 |  | 訂單 2505DFD080/002 修改記錄如下: 20250527 11:32:17 (21003) 退火碼: >> S1, 用途碼: >> CIA008, 背面標示: >> C814, 訂單背面顏色(五碼): >> BW73Y, 背面漆膜厚: >> 12.5, 背面漆塗漆型式幾塗幾烤: >> 2, 鉻酸鹽: >> Z, 訂單厚度: >> 0.52, 訂單重: >> 30, 重量容許率(下限): >> 10, 重量容許率(上限): >> 10, 訂單寬度: >> 914, 鍍製方式: >> AC, 鋼捲內徑: >> 508, 鋼捲下限重: >> 3, 鋼捲上限重: >> 5, 壓花條件碼: >> -, 表面花紋: >> R, 綠色識別碼: >> -, 印刷輥號: >> -, 產品代碼: >> PPGL, 皮膜碼: >> -, 單位別: >> M, 油品種類: >> Z, 塗油量: >> Z, 包裝代碼: >> D2 , 保護膜碼: >> -, 客戶試片取樣型式: >> -, 調質碼: >> S, 套筒碼: >> R , 規格: >> CGLC400-20, 製造標準: >> CNS, 表面處理劑種類: >> Z, 表面處理劑塗佈量: >> Z, 伸長率測試: >> N, 硬度測試碼: >> N, 抗拉強度測試: >> N, 降伏強度測試: >> N, 厚度變異: >> -1.4, 訂單正面顏色(五碼): >> SB256, 正面漆膜厚: >> 25, 正面漆塗漆型式幾塗幾烤: >> 2, 修邊碼: >> Y, 重量碼: >> AW, 鋼捲捲向: >> I, 鍍層碼: >> AZ150, | H:厚度偏薄
PPGL | 2505DFD083/001 |  | 1. 部分大陸料含B元素超過CNS規範管制，故請原料CNS規範之訂單不要配大陸料 (OFP00684)-{.不符.} | 1. 訂單若有厚度變異，冷軋厚度公差比照烤漆計算公式 , 但最小為 1/2 公差做設定 (OFP00254)-{.不符.} 2. "偏薄要求訂單" 鍍後厚度減 鍍後厚度下限需大於 0.02 MM,以免發生厚度不足狀況 (OFP00369)-{.不符.} 3. 部分大陸料含B元素超過CNS規範管制，故請原料CNS規範之訂單不要配大陸料 (OFP00684)-{.不符.} 4. 用途別對應選配碼不符 (用途碼:COG001, 選配碼:ON006 不符)(OFP00030)-{.不符.} | 訂單:2505DFD083/001 CPL <生產備註> 事項如下 . 除HGI/ HGL 訂單邊緣不噴油. 其餘皆側緣噴油 (RMK00285) | 訂單:2505DFD083/001 CR1 <生產備註> 事項如下 . 完軋寬度超出管制值上限≦2mm時,冷軋繼續生產並填寫品質異常通報單給鍍鋅線,以便調整張力與板溫 (RMK00278) | 訂單:2505DFD083/001 CR2 <生產備註> 事項如下 . 完軋寬度超出管制值上限≦2mm時,冷軋繼續生產並填寫品質異常通報單給鍍鋅線,以便調整張力與板溫 (RMK00278) | 訂單:2505DFD083/001 CG1 <生產備註> 事項如下 . 1.板形及邊緣的品質管制同烤漆底材-內銷屋頂用途。 (RMK-YL_KUNG) | 訂單:2505DFD083/001 CG2 <生產備註> 事項如下 . 1.板形及邊緣的品質管制同烤漆底材-內銷屋頂用途。 (RMK-YL_KUNG) | 訂單:2505DFD083/001 CC1 <生產備註> 事項如下 . 5.請勿堆疊(紅色標籤) 。 (RMK-YL_KUNG) . 4.出口測試項目依照用途” COG001-屋頂(保證年限)”。 (RMK-YL_KUNG) . 3.目標管制正面/背面之底漆塗佈量>=90%；正面/背面之面漆塗佈量>=90%；正面/背面之總塗佈量>=100%。 (RMK-YL_KUNG) . 2.面漆塗裝參數設定：SYX807採用Reverse塗裝，使用CP#100μ濾心，Thinner使用TT000200，PMT.243±10℃。 (RMK-YL_KUNG) . 1.線速度設定為70 mpm。 (RMK-YL_KUNG) . 請品檢務必遵守 30CM*全寬*留1塊給LAB及1塊給塗料商，若背面非"B"字頭則各留2片 (RMK00105) . 品檢人員於LAB試片上註記測試物性耐久及曝曬 (RMK00105) . 1.本單若塗裝背面漆一律改為REVERSE COATING 例外訂單如下敘述 (RMK00163) . 2.例外訂單為R字頭超低光澤與PVDF (＞25μ)，背面漆可改 NATURE COATING，但搭配底漆避免遮蓋性不佳 (RMK00163) . 1. IP保固屋頂所有色碼需每一顆母鋼留30cm*全寬線上板(IP留一片,TED留一片,這兩片要同子鋼號碼) (RMK00207) . 2.取完後 TSD品檢通知TDCC，TDCC會通知 IP人員來拿走 (RMK00207) . ★品檢注意！JIS&CNS 訂單必須每滿50噸一定要再做一次TEST (RMK00259) | 訂單:2505DFD083/001 CC2 <生產備註> 事項如下 . 5.請勿堆疊(紅色標籤) 。 (RMK-YL_KUNG) . 4.出口測試項目依照用途” COG001-屋頂(保證年限)”。 (RMK-YL_KUNG) . 3.目標管制正面/背面之底漆塗佈量>=90%；正面/背面之面漆塗佈量>=90%；正面/背面之總塗佈量>=100%。 (RMK-YL_KUNG) . 2.面漆塗裝參數設定：SYX807採用Reverse塗裝，使用CP#100μ濾心，Thinner使用TT000200，PMT.243±10℃。 (RMK-YL_KUNG) . 1.線速度設定為70 mpm。 (RMK-YL_KUNG) . 請品檢務必遵守 30CM*全寬*留1塊給LAB及1塊給塗料商，若背面非"B"字頭則各留2片 (RMK00105) . 品檢人員於LAB試片上註記測試物性耐久及曝曬 (RMK00105) . 1.本單若塗裝背面漆一律改為REVERSE COATING 例外訂單如下敘述 (RMK00163) . 2.例外訂單為R字頭超低光澤與PVDF (＞25μ)，背面漆可改 NATURE COATING，但搭配底漆避免遮蓋性不佳 (RMK00163) . 1. IP保固屋頂所有色碼需每一顆母鋼留30cm*全寬線上板(IP留一片,TED留一片,這兩片要同子鋼號碼) (RMK00207) . 2.取完後 TSD品檢通知TDCC，TDCC會通知 IP人員來拿走 (RMK00207) . ★品檢注意！JIS&CNS 訂單必須每滿50噸一定要再做一次TEST (RMK00259) | 訂單:2505DFD083/001 RCL 無 <生產備註> 事項 | 訂單:2505DFD083/001 CCPK 無 <生產備註> 事項 | 訂單:2505DFD083/001 CGQC <品檢備註> 事項如下 . 1.板形及邊緣的品質管制同烤漆底材-內銷屋頂用途。 (RMK-YL_KUNG) | 訂單:2505DFD083/001 CCQC <品檢備註> 事項如下 . 5.請勿堆疊(紅色標籤) 。 (RMK-YL_KUNG) . 4.出口測試項目依照用途” COG001-屋頂(保證年限)”。 (RMK-YL_KUNG) . 3.目標管制正面/背面之底漆塗佈量>=90%；正面/背面之面漆塗佈量>=90%；正面/背面之總塗佈量>=100%。 (RMK-YL_KUNG) . 2.面漆塗裝參數設定：SYX807採用Reverse塗裝，使用CP#100μ濾心，Thinner使用TT000200，PMT.243±10℃。 (RMK-YL_KUNG) . 1.線速度設定為70 mpm。 (RMK-YL_KUNG) . 請品檢務必遵守 30CM*全寬*留1塊給LAB及1塊給塗料商，若背面非"B"字頭則各留2片 (RMK00105) . 1.本單若塗裝背面漆一律改為REVERSE COATING 例外訂單如下敘述 (RMK00163) . 2.例外訂單為R字頭超低光澤與PVDF (＞25μ)，背面漆可改 NATURE COATING，但搭配底漆避免遮蓋性不佳 (RMK00163) . 1. IP保固屋頂所有色碼需每一顆母鋼留30cm*全寬線上板(IP留一片,TED留一片,這兩片要同子鋼號碼) (RMK00207) . 2.取完後 TSD品檢通知TDCC，TDCC會通知 IP人員來拿走 (RMK00207) . ★品檢注意！JIS&CNS 訂單必須每滿50噸一定要再做一次TEST (RMK00259) | 訂單:2505DFD083/001 TOL 無 <生產備註> 事項 | 1.板形及邊緣的品質管制同烤漆底材-內銷屋頂用途。^^/CG1/CG2/CGQC/ <<.YL_KUNG 2025/07/09 16:02.>> 1.線速度設定為70 mpm。^^/CC1/CC2/CCQC/ <<.YL_KUNG 2025/07/09 16:03.>> 2.面漆塗裝參數設定：SYX807採用Reverse塗裝，使用CP#100μ濾心，Thinner使用TT000200，PMT.243±10℃。^^/CC1/CC2/CCQC/ <<.YL_KUNG 2025/07/09 16:06.>> 3.目標管制正面/背面之底漆塗佈量>=90%；正面/背面之面漆塗佈量>=90%；正面/背面之總塗佈量>=100%。^^/CC1/CC2/CCQC/ <<.YL_KUNG 2025/07/09 16:15.>> 4.出口測試項目依照用途” COG001-屋頂(保證年限)”。^^/CC1/CC2/CCQC/ <<.YL_KUNG 2025/07/09 16:07.>> 5.請勿堆疊(紅色標籤) 。^^/CC1/CC2/CCQC/ <<.YL_KUNG 2025/07/09 16:07.>> | 訂單 2505DFD083/001 修改記錄如下: 20250529 09:23:35 (24025) 退火碼: >> S1, 用途碼: >> CIA008, 背面標示: >> C815, 訂單背面顏色(五碼): >> XXXXX, 背面漆膜厚: >> NOM, 背面漆塗漆型式幾塗幾烤: >> 2, 鉻酸鹽: >> Z, 訂單厚度: >> 0.52, 訂單重: >> 80, 重量容許率(下限): >> 10, 重量容許率(上限): >> 10, 訂單寬度: >> 914, 鍍製方式: >> AC, 鋼捲內徑: >> 508, 鋼捲下限重: >> 3, 鋼捲上限重: >> 5, 壓花條件碼: >> -, 表面花紋: >> R, 綠色識別碼: >> -, 印刷輥號: >> -, 產品代碼: >> PPGL, 皮膜碼: >> -, 單位別: >> M, 油品種類: >> Z, 塗油量: >> Z, 包裝代碼: >> D2 , 保護膜碼: >> -, 客戶試片取樣型式: >> -, 調質碼: >> S, 套筒碼: >> N , 規格: >> CGLC400-20, 製造標準: >> CNS, 表面處理劑種類: >> Z, 表面處理劑塗佈量: >> Z, 伸長率測試: >> N, 硬度測試碼: >> N, 抗拉強度測試: >> N, 降伏強度測試: >> N, 訂單正面顏色(五碼): >> XXXXX, 正面漆膜厚: >> NOM, 正面漆塗漆型式幾塗幾烤: >> 2, 修邊碼: >> Y, 重量碼: >> AW, 鋼捲捲向: >> I, 鍍層碼: >> AZ150, 20250613 08:29:59 (24025) 訂單背面顏色(五碼): XXXXX >> BW73Y, 背面漆膜厚: NOM >> 12.5, 訂單正面顏色(五碼): XXXXX >> SYX80, 正面漆膜厚: NOM >> 25, 20250620 13:18:59 (24025) 背面標示: C815 >> C814, 20250623 10:53:21 (24025) 厚度變異: >> -1.4, 20250626 15:12:22 (24025) 用途碼: CIA008 >> COG001, 訂單重: 80 >> 90, | H:厚度偏薄 | [訂單訊息通知] 2025/06/20 下午 01:36:04 *** (秦大維 >> 通知 >> Lynn Hsu) 訊息 : 據聞...壁板是PVDF，屋頂才是SYX80。所以本單有兩種可能：1.色碼兜錯。2.背標弄錯。這個若是不清楚要詢問一下RD
PPGL | 2505DFD085/001 | 1. ※【提醒】！曾因岩棉複合板BK材質發生黏不住，若BK顏色未曾使用於複合板訂單時需確認※ (OFP00625)-{.不符.} 2. 單捲限重檢核 (原料重:18~23, 分切困難:22.00~23.00, 單捲限重:5.00~5.50)(OFP00031)-{.不符.} | 1. 部分大陸料含B元素超過CNS規範管制，故請原料CNS規範之訂單不要配大陸料 (OFP00684)-{.不符.} | 1. ※【提醒】！曾因岩棉複合板BK材質發生黏不住，若BK顏色未曾使用於複合板訂單時需確認※ (OFP00625)-{.不符.} 2. 部分大陸料含B元素超過CNS規範管制，故請原料CNS規範之訂單不要配大陸料 (OFP00684)-{.不符.} | 訂單:2505DFD085/001 CPL <生產備註> 事項如下 . 1.★A.訂單寬度1198 mm HR標準範圍1208～1228 mm，200 t。預計以現有庫存2.02*1230 mm代用。超修 +2mm (RMK-E_CHIN) . 0.審覆表：RSS25110006 (RMK-E_CHIN) . 除HGI/ HGL 訂單邊緣不噴油. 其餘皆側緣噴油 (RMK00285) . CNS AZ70 鍍層相當於 SYSCO AZ070 鍍層 (RMK00295) | 訂單:2505DFD085/001 CR1 <生產備註> 事項如下 . 【烤漆後成品寬度】目標寬度1198-1202 mm(不保證） (RMK-E_CHIN) . 1.★A.訂單寬度1198 mm HR標準範圍1208～1228 mm，200 t。預計以現有庫存2.02*1230 mm代用。超修 +2mm (RMK-E_CHIN) . 0.審覆表：RSS25110006 (RMK-E_CHIN) . 完軋寬度超出管制值上限≦2mm時,冷軋繼續生產並填寫品質異常通報單給鍍鋅線,以便調整張力與板溫 (RMK00278) . CNS AZ70 鍍層相當於 SYSCO AZ070 鍍層 (RMK00295) | 訂單:2505DFD085/001 CR2 <生產備註> 事項如下 . 【烤漆後成品寬度】目標寬度1198-1202 mm(不保證） (RMK-E_CHIN) . 1.★A.訂單寬度1198 mm HR標準範圍1208～1228 mm，200 t。預計以現有庫存2.02*1230 mm代用。超修 +2mm (RMK-E_CHIN) . 0.審覆表：RSS25110006 (RMK-E_CHIN) . 完軋寬度超出管制值上限≦2mm時,冷軋繼續生產並填寫品質異常通報單給鍍鋅線,以便調整張力與板溫 (RMK00278) . CNS AZ70 鍍層相當於 SYSCO AZ070 鍍層 (RMK00295) | 訂單:2505DFD085/001 CG1 <生產備註> 事項如下 . 【烤漆後成品寬度】目標寬度1198-1202 mm(不保證） (RMK-E_CHIN) . 1.★A.訂單寬度1198 mm HR標準範圍1208～1228 mm，200 t。預計以現有庫存2.02*1230 mm代用。超修 +2mm (RMK-E_CHIN) . 0.審覆表：RSS25110006 (RMK-E_CHIN) | 訂單:2505DFD085/001 CG2 <生產備註> 事項如下 . 【烤漆後成品寬度】目標寬度1198-1202 mm(不保證） (RMK-E_CHIN) . 1.★A.訂單寬度1198 mm HR標準範圍1208～1228 mm，200 t。預計以現有庫存2.02*1230 mm代用。超修 +2mm (RMK-E_CHIN) . 0.審覆表：RSS25110006 (RMK-E_CHIN) | 訂單:2505DFD085/001 CC1 <生產備註> 事項如下 . 【烤漆後成品寬度】目標寬度1198-1202 mm(不保證） (RMK-E_CHIN) . 【分切】郁潔曰：限重5~5.5噸，母鋼分切4顆，因應複合板(上下層板搭配)生產，米數需接近。分切有疑慮時請找郁潔 (RMK-E_CHIN) . 3.★A.3. 此為超修鋼捲，請烤漆品檢加強注意邊緣鼓起之確認，每顆母鋼第一分切請計畫性暫留(當班送RCL外切10米確認板形)，原因為鼓起確認 (RMK-E_CHIN) . 2.★A.2.烤漆出口分請注意有無鼓起現象 (RMK-E_CHIN) . 1.★A.訂單寬度1198 mm HR標準範圍1208～1228 mm，200 t。預計以現有庫存2.02*1230 mm代用。超修 +2mm (RMK-E_CHIN) . 0.審覆表：RSS25110006 (RMK-E_CHIN) . 1.本單若塗裝背面漆一律改為REVERSE COATING 例外訂單如下敘述 (RMK00163) . 2.例外訂單為R字頭超低光澤與PVDF (＞25μ)，背面漆可改 NATURE COATING，但搭配底漆避免遮蓋性不佳 (RMK00163) . ★品檢注意！JIS&CNS 訂單必須每滿50噸一定要再做一次TEST (RMK00259) . 【抽氣量】白色系在CC1生產時,FINISH抽氣量請設定250,如生產中發生色差b值異常升高,請股長再加大抽氣量因應 (RMK00560) | 訂單:2505DFD085/001 CC2 <生產備註> 事項如下 . 【烤漆後成品寬度】目標寬度1198-1202 mm(不保證） (RMK-E_CHIN) . 【分切】郁潔曰：限重5~5.5噸，母鋼分切4顆，因應複合板(上下層板搭配)生產，米數需接近。分切有疑慮時請找郁潔 (RMK-E_CHIN) . 3.★A.3. 此為超修鋼捲，請烤漆品檢加強注意邊緣鼓起之確認，每顆母鋼第一分切請計畫性暫留(當班送RCL外切10米確認板形)，原因為鼓起確認 (RMK-E_CHIN) . 2.★A.2.烤漆出口分請注意有無鼓起現象 (RMK-E_CHIN) . 1.★A.訂單寬度1198 mm HR標準範圍1208～1228 mm，200 t。預計以現有庫存2.02*1230 mm代用。超修 +2mm (RMK-E_CHIN) . 0.審覆表：RSS25110006 (RMK-E_CHIN) . 1.本單若塗裝背面漆一律改為REVERSE COATING 例外訂單如下敘述 (RMK00163) . 2.例外訂單為R字頭超低光澤與PVDF (＞25μ)，背面漆可改 NATURE COATING，但搭配底漆避免遮蓋性不佳 (RMK00163) . ★品檢注意！JIS&CNS 訂單必須每滿50噸一定要再做一次TEST (RMK00259) . 【抽氣量】白色系在CC1生產時,FINISH抽氣量請設定250,如生產中發生色差b值異常升高,請股長再加大抽氣量因應 (RMK00560) | 訂單:2505DFD085/001 RCL <生產備註> 事項如下 . 2.★A.2.烤漆出口分請注意有無鼓起現象 (RMK-E_CHIN) . 0.審覆表：RSS25110006 (RMK-E_CHIN) | 訂單:2505DFD085/001 CCPK 無 <生產備註> 事項 | 訂單:2505DFD085/001 CGQC <品檢備註> 事項如下 . 0.審覆表：RSS25110006 (RMK-E_CHIN) | 訂單:2505DFD085/001 CCQC <品檢備註> 事項如下 . 3.★A.3. 此為超修鋼捲，請烤漆品檢加強注意邊緣鼓起之確認，每顆母鋼第一分切請計畫性暫留(當班送RCL外切10米確認板形)，原因為鼓起確認 (RMK-E_CHIN) . 2.★A.2.烤漆出口分請注意有無鼓起現象 (RMK-E_CHIN) . 0.審覆表：RSS25110006 (RMK-E_CHIN) . 1.本單若塗裝背面漆一律改為REVERSE COATING 例外訂單如下敘述 (RMK00163) . 2.例外訂單為R字頭超低光澤與PVDF (＞25μ)，背面漆可改 NATURE COATING，但搭配底漆避免遮蓋性不佳 (RMK00163) . ★品檢注意！JIS&CNS 訂單必須每滿50噸一定要再做一次TEST (RMK00259) | 訂單:2505DFD085/001 TOL 無 <生產備註> 事項 | 0.審覆表：RSS25110006^^/CPL/CR1/CR2/CG1/CG2/CC1/CC2/CGQC/CCQC/RCL/^^ <<.E_CHIN 2025/11/28 08:29.>> 1.★A.訂單寬度1198 mm HR標準範圍1208～1228 mm，200 t。預計以現有庫存2.02*1230 mm代用。超修 +2mm^^/CPL/CR1/CR2/CG1/CG2/CC1/CC2/ <<.E_CHIN 2025/11/28 08:30.>> 2.★A.2.烤漆出口分請注意有無鼓起現象^^/CC1/CC2/CCQC/RCL/^^ <<.E_CHIN 2025/11/28 08:30.>> 3.★A.3. 此為超修鋼捲，請烤漆品檢加強注意邊緣鼓起之確認，每顆母鋼第一分切請計畫性暫留(當班送RCL外切10米確認板形)，原因為鼓起確認^^/CC1/CC2/CCQC/ <<.E_CHIN 2025/11/28 08:30.>> 【分切】郁潔曰：限重5~5.5噸，母鋼分切4顆，因應複合板(上下層板搭配)生產，米數需接近。分切有疑慮時請找郁潔^^/CC1/CC2/ <<.E_CHIN 2025/11/28 08:34.>> 【烤漆後成品寬度】目標寬度1198-1202 mm(不保證）^^/CR1/CR2/CG1/CG2/CC1/CC2/ <<.E_CHIN 2025/11/28 08:34.>> | 訂單 2505DFD085/001 修改記錄如下: 20251118 14:04:25 (22030) 退火碼: >> S1, 用途碼: >> CIA001, 背面標示: >> C008, 訂單背面顏色(五碼): >> BW736, 背面漆膜厚: >> NOM, 背面漆塗漆型式幾塗幾烤: >> 1, 鉻酸鹽: >> Z, 訂單厚度: >> 0.476, 訂單重: >> 200, 重量容許率(下限): >> 10, 重量容許率(上限): >> 10, 訂單寬度: >> 1198, 鍍製方式: >> BC, 鋼捲內徑: >> 508, 鋼捲下限重: >> 5, 鋼捲上限重: >> 5.5, 壓花條件碼: >> -, 表面花紋: >> R, 綠色識別碼: >> -, 印刷輥號: >> -, 產品代碼: >> PPGL, 皮膜碼: >> -, 單位別: >> M, 油品種類: >> Z, 塗油量: >> Z, 包裝代碼: >> S4 , 保護膜碼: >> -, 客戶試片取樣型式: >> -, 調質碼: >> S, 套筒碼: >> R , 規格: >> CGLC400-10, 製造標準: >> CNS, 表面處理劑種類: >> Z, 表面處理劑塗佈量: >> Z, 伸長率測試: >> N, 硬度測試碼: >> N, 抗拉強度測試: >> N, 降伏強度測試: >> N, 厚度變異: >> 0, 訂單正面顏色(五碼): >> 3W4A0, 正面漆膜厚: >> 25, 正面漆塗漆型式幾塗幾烤: >> 2, 修邊碼: >> Y, 重量碼: >> AW, 鋼捲捲向: >> O, 鍍層碼: >> AZ70, | *: | [訂單訊息通知] 2025/11/28 上午 07:21:04 *** (秦大維 >> 通知 >> Seren Lin) 訊息 : 有限定 END USER，本 END USER為哪家？？？...此色用途為複合板，但對色說用放浪板漆對色，目前有實績 (訂單編號：2010DFD001/003、2010DFD001/002 ) 客戶沒反應有問題，但限定 經銷商：亞喬 END USER：龍隆時方可下複合板2021/11/23 和桑說他們加工跟屋頂浪板一樣所以加工性不 CARE...訊息來源 2111DFD048/001 營業提供其餘END USER 用這色請下一般浪板用途 [訂單訊息通知] 2025/11/28 上午 09:53:10 *** (林郁潔 >> 通知 >> Edwy Chin, YuLung Kung, B.S. Wan) 訊息 : End user為龍隆，故下單複合板
PPGL | 2505DFD085/002 | 1. 單捲限重檢核 (原料重:15~20, 分切困難:16.00~17.50,20.00~20.00, 單捲限重:3.50~4.00)(OFP00031)-{.不符.} | 1. 部分大陸料含B元素超過CNS規範管制，故請原料CNS規範之訂單不要配大陸料 (OFP00684)-{.不符.} | 1. 注意！因客戶有特殊寬度公差需求，因此本SPEC 比照寬度需求 0~+5 設定。用於一般用途請回復正常寬度公差 (OFP00496)-{.不符.} 2. 要求寬度公差 0~+3 確認：HR=2.02 CR1=915 CR2=914 CR/CG寬度公差=+6/+5 (參2009DFD036/001) (OFP00503)-{.不符.} 3. 部分大陸料含B元素超過CNS規範管制，故請原料CNS規範之訂單不要配大陸料 (OFP00684)-{.不符.} | 訂單:2505DFD085/002 CPL <生產備註> 事項如下 . 除HGI/ HGL 訂單邊緣不噴油. 其餘皆側緣噴油 (RMK00285) . CNS AZ70 鍍層相當於 SYSCO AZ070 鍍層 (RMK00295) | 訂單:2505DFD085/002 CR1 <生產備註> 事項如下 . 完軋寬度超出管制值上限≦2mm時,冷軋繼續生產並填寫品質異常通報單給鍍鋅線,以便調整張力與板溫 (RMK00278) . CNS AZ70 鍍層相當於 SYSCO AZ070 鍍層 (RMK00295) | 訂單:2505DFD085/002 CR2 <生產備註> 事項如下 . 完軋寬度超出管制值上限≦2mm時,冷軋繼續生產並填寫品質異常通報單給鍍鋅線,以便調整張力與板溫 (RMK00278) . CNS AZ70 鍍層相當於 SYSCO AZ070 鍍層 (RMK00295) | 訂單:2505DFD085/002 CG1 <生產備註> 事項如下 . 弓形度、 波高、 急峻度,每顆鋼捲皆須詳細記錄. (RMK00058) . 平板類,鍍鋅生產時SKIN PASS & T/L 請依據鍍鋅標準規定生產. (RMK00058) . 每二顆母鋼捲需切2M板量測急峻度,並記錄於外觀檢查記錄表內. (RMK00058) . 出口鋼捲盤捲後目視不允許有鼓起. (RMK00058) | 訂單:2505DFD085/002 CG2 <生產備註> 事項如下 . 弓形度、 波高、 急峻度,每顆鋼捲皆須詳細記錄. (RMK00058) . 平板類,鍍鋅生產時SKIN PASS & T/L 請依據鍍鋅標準規定生產. (RMK00058) . 每二顆母鋼捲需切2M板量測急峻度,並記錄於外觀檢查記錄表內. (RMK00058) . 出口鋼捲盤捲後目視不允許有鼓起. (RMK00058) | 訂單:2505DFD085/002 CC1 <生產備註> 事項如下 . 【分切】郁潔曰：限重3.5~4噸，最後一顆可不依限重。 (RMK-E_CHIN) . 使用紙套筒請出口主操注意調整張力設定 背面標示要記得噴印. (RMK00058) . 每顆母鋼捲需切2M板量測急峻度,並記錄於報表內. (RMK00058) . 表面要求嚴格,不允許鋅痕,線痕,壓痕,樹皮(曾被訴賠)...等缺陷. (RMK00058) . 室內隔間用料2邊7MM以內允許輕微缺陷,如邊緣應變痕,點狀未著漆,亮痕… (RMK00058) . 1.本單若塗裝背面漆一律改為REVERSE COATING 例外訂單如下敘述 (RMK00163) . 2.例外訂單為R字頭超低光澤與PVDF (＞25μ)，背面漆可改 NATURE COATING，但搭配底漆避免遮蓋性不佳 (RMK00163) . ★品檢注意！JIS&CNS 訂單必須每滿50噸一定要再做一次TEST (RMK00259) . 【塗裝室】注意！抗靜電塗料請用濾網，不要用濾心。以免導電骨材濾光光影響阻抗值 (RMK00564) . 【塗裝室】面漆為抗靜電塗料其中包含導電骨材，因此不得用濾心要改用濾網。注意！膜厚過低會影響阻抗值。 (RMK00574) . 【TEST ROOM】生產前請向實驗室借量測電阻用的機子 ！ (RMK00574) . 【阻抗值】若沒特別要求，阻抗請管制管制10^6 ~ 10^9 Ω/□ (RMK00574) | 訂單:2505DFD085/002 CC2 <生產備註> 事項如下 . 【分切】郁潔曰：限重3.5~4噸，最後一顆可不依限重。 (RMK-E_CHIN) . 使用紙套筒請出口主操注意調整張力設定 背面標示要記得噴印. (RMK00058) . 每顆母鋼捲需切2M板量測急峻度,並記錄於報表內. (RMK00058) . 表面要求嚴格,不允許鋅痕,線痕,壓痕,樹皮(曾被訴賠)...等缺陷. (RMK00058) . 室內隔間用料2邊7MM以內允許輕微缺陷,如邊緣應變痕,點狀未著漆,亮痕… (RMK00058) . 1.本單若塗裝背面漆一律改為REVERSE COATING 例外訂單如下敘述 (RMK00163) . 2.例外訂單為R字頭超低光澤與PVDF (＞25μ)，背面漆可改 NATURE COATING，但搭配底漆避免遮蓋性不佳 (RMK00163) . ★品檢注意！JIS&CNS 訂單必須每滿50噸一定要再做一次TEST (RMK00259) . 【塗裝室】注意！抗靜電塗料請用濾網，不要用濾心。以免導電骨材濾光光影響阻抗值 (RMK00564) . 【塗裝室】面漆為抗靜電塗料其中包含導電骨材，因此不得用濾心要改用濾網。注意！膜厚過低會影響阻抗值。 (RMK00574) . 【TEST ROOM】生產前請向實驗室借量測電阻用的機子 ！ (RMK00574) . 【阻抗值】若沒特別要求，阻抗請管制管制10^6 ~ 10^9 Ω/□ (RMK00574) | 訂單:2505DFD085/002 RCL 無 <生產備註> 事項 | 訂單:2505DFD085/002 CCPK 無 <生產備註> 事項 | 訂單:2505DFD085/002 CGQC <品檢備註> 事項如下 . 弓形度、 波高、 急峻度,每顆鋼捲皆須詳細記錄. (RMK00058) . 每二顆母鋼捲需切2M板量測急峻度,並記錄於外觀檢查記錄表內. (RMK00058) . 出口鋼捲盤捲後目視不允許有鼓起. (RMK00058) | 訂單:2505DFD085/002 CCQC <品檢備註> 事項如下 . 1.本單若塗裝背面漆一律改為REVERSE COATING 例外訂單如下敘述 (RMK00163) . 2.例外訂單為R字頭超低光澤與PVDF (＞25μ)，背面漆可改 NATURE COATING，但搭配底漆避免遮蓋性不佳 (RMK00163) . ★品檢注意！JIS&CNS 訂單必須每滿50噸一定要再做一次TEST (RMK00259) . 【塗裝室】注意！抗靜電塗料請用濾網，不要用濾心。以免導電骨材濾光光影響阻抗值 (RMK00564) . 【塗裝室】面漆為抗靜電塗料其中包含導電骨材，因此不得用濾心要改用濾網。注意！膜厚過低會影響阻抗值。 (RMK00574) . 【TEST ROOM】生產前請向實驗室借量測電阻用的機子 ！ (RMK00574) . 【阻抗值】若沒特別要求，阻抗請管制管制10^6 ~ 10^9 Ω/□ (RMK00574) | 訂單:2505DFD085/002 TOL 無 <生產備註> 事項 | 【分切】郁潔曰：限重3.5~4噸，最後一顆可不依限重。^^/CC1/CC2/ <<.E_CHIN 2025/08/11 11:05.>> | 訂單 2505DFD085/002 修改記錄如下: 20250807 15:57:06 (22030) 退火碼: >> S1, 用途碼: >> CIA006, 背面標示: >> C008, 訂單背面顏色(五碼): >> BW736, 背面漆膜厚: >> NOM, 背面漆塗漆型式幾塗幾烤: >> 1, 鉻酸鹽: >> Z, 訂單厚度: >> 0.476, 訂單重: >> 60, 重量容許率(下限): >> 10, 重量容許率(上限): >> 10, 訂單寬度: >> 911, 鍍製方式: >> BC, 鋼捲內徑: >> 508, 鋼捲下限重: >> 3.5, 鋼捲上限重: >> 4, 壓花條件碼: >> -, 表面花紋: >> R, 綠色識別碼: >> -, 印刷輥號: >> -, 產品代碼: >> PPGL, 皮膜碼: >> -, 單位別: >> M, 油品種類: >> Z, 塗油量: >> Z, 包裝代碼: >> S4 , 保護膜碼: >> -, 客戶試片取樣數量: >> 0, 客戶試片取樣型式: >> -, 調質碼: >> S, 套筒碼: >> P , 規格: >> CGLC400-10, 製造標準: >> CNS, 表面處理劑種類: >> Z, 表面處理劑塗佈量: >> Z, 伸長率測試: >> N, 硬度測試碼: >> N, 抗拉強度測試: >> N, 降伏強度測試: >> N, 厚度變異: >> 0, 訂單正面顏色(五碼): >> EC417, 正面漆膜厚: >> 25, 正面漆塗漆型式幾塗幾烤: >> 2, 修邊碼: >> Y, 重量碼: >> AW, 鋼捲捲向: >> O, 鍍層碼: >> AZ70, | *:
PPGL | 2505DFD085/003 | 1. 單捲限重檢核 (原料重:15~20, 分切困難:16.00~17.50,20.00~20.00, 單捲限重:3.50~4.00)(OFP00031)-{.不符.} | 1. 部分大陸料含B元素超過CNS規範管制，故請原料CNS規範之訂單不要配大陸料 (OFP00684)-{.不符.} | 1. 注意！因客戶有特殊寬度公差需求，因此本SPEC 比照寬度需求 0~+5 設定。用於一般用途請回復正常寬度公差 (OFP00496)-{.不符.} 2. 要求寬度公差 0~+3 確認：HR=2.02 CR1=915 CR2=914 CR/CG寬度公差=+6/+5 (參2009DFD036/001) (OFP00503)-{.不符.} 3. 部分大陸料含B元素超過CNS規範管制，故請原料CNS規範之訂單不要配大陸料 (OFP00684)-{.不符.} | 訂單:2505DFD085/003 CPL <生產備註> 事項如下 . 除HGI/ HGL 訂單邊緣不噴油. 其餘皆側緣噴油 (RMK00285) . CNS AZ70 鍍層相當於 SYSCO AZ070 鍍層 (RMK00295) | 訂單:2505DFD085/003 CR1 <生產備註> 事項如下 . 完軋寬度超出管制值上限≦2mm時,冷軋繼續生產並填寫品質異常通報單給鍍鋅線,以便調整張力與板溫 (RMK00278) . CNS AZ70 鍍層相當於 SYSCO AZ070 鍍層 (RMK00295) | 訂單:2505DFD085/003 CR2 <生產備註> 事項如下 . 完軋寬度超出管制值上限≦2mm時,冷軋繼續生產並填寫品質異常通報單給鍍鋅線,以便調整張力與板溫 (RMK00278) . CNS AZ70 鍍層相當於 SYSCO AZ070 鍍層 (RMK00295) | 訂單:2505DFD085/003 CG1 <生產備註> 事項如下 . 弓形度、 波高、 急峻度,每顆鋼捲皆須詳細記錄. (RMK00058) . 平板類,鍍鋅生產時SKIN PASS & T/L 請依據鍍鋅標準規定生產. (RMK00058) . 每二顆母鋼捲需切2M板量測急峻度,並記錄於外觀檢查記錄表內. (RMK00058) . 出口鋼捲盤捲後目視不允許有鼓起. (RMK00058) | 訂單:2505DFD085/003 CG2 <生產備註> 事項如下 . 弓形度、 波高、 急峻度,每顆鋼捲皆須詳細記錄. (RMK00058) . 平板類,鍍鋅生產時SKIN PASS & T/L 請依據鍍鋅標準規定生產. (RMK00058) . 每二顆母鋼捲需切2M板量測急峻度,並記錄於外觀檢查記錄表內. (RMK00058) . 出口鋼捲盤捲後目視不允許有鼓起. (RMK00058) | 訂單:2505DFD085/003 CC1 <生產備註> 事項如下 . 【分切】郁潔曰：限重3.5~4噸，最後一顆可不依限重(不得超出4噸)。 (RMK-E_CHIN) . 使用紙套筒請出口主操注意調整張力設定 背面標示要記得噴印. (RMK00058) . 每顆母鋼捲需切2M板量測急峻度,並記錄於報表內. (RMK00058) . 表面要求嚴格,不允許鋅痕,線痕,壓痕,樹皮(曾被訴賠)...等缺陷. (RMK00058) . 室內隔間用料2邊7MM以內允許輕微缺陷,如邊緣應變痕,點狀未著漆,亮痕… (RMK00058) . 1.本單若塗裝背面漆一律改為REVERSE COATING 例外訂單如下敘述 (RMK00163) . 2.例外訂單為R字頭超低光澤與PVDF (＞25μ)，背面漆可改 NATURE COATING，但搭配底漆避免遮蓋性不佳 (RMK00163) . ★品檢注意！JIS&CNS 訂單必須每滿50噸一定要再做一次TEST (RMK00259) | 訂單:2505DFD085/003 CC2 <生產備註> 事項如下 . 【分切】郁潔曰：限重3.5~4噸，最後一顆可不依限重(不得超出4噸)。 (RMK-E_CHIN) . 使用紙套筒請出口主操注意調整張力設定 背面標示要記得噴印. (RMK00058) . 每顆母鋼捲需切2M板量測急峻度,並記錄於報表內. (RMK00058) . 表面要求嚴格,不允許鋅痕,線痕,壓痕,樹皮(曾被訴賠)...等缺陷. (RMK00058) . 室內隔間用料2邊7MM以內允許輕微缺陷,如邊緣應變痕,點狀未著漆,亮痕… (RMK00058) . 1.本單若塗裝背面漆一律改為REVERSE COATING 例外訂單如下敘述 (RMK00163) . 2.例外訂單為R字頭超低光澤與PVDF (＞25μ)，背面漆可改 NATURE COATING，但搭配底漆避免遮蓋性不佳 (RMK00163) . ★品檢注意！JIS&CNS 訂單必須每滿50噸一定要再做一次TEST (RMK00259) | 訂單:2505DFD085/003 RCL 無 <生產備註> 事項 | 訂單:2505DFD085/003 CCPK 無 <生產備註> 事項 | 訂單:2505DFD085/003 CGQC <品檢備註> 事項如下 . 弓形度、 波高、 急峻度,每顆鋼捲皆須詳細記錄. (RMK00058) . 每二顆母鋼捲需切2M板量測急峻度,並記錄於外觀檢查記錄表內. (RMK00058) . 出口鋼捲盤捲後目視不允許有鼓起. (RMK00058) | 訂單:2505DFD085/003 CCQC <品檢備註> 事項如下 . 1.本單若塗裝背面漆一律改為REVERSE COATING 例外訂單如下敘述 (RMK00163) . 2.例外訂單為R字頭超低光澤與PVDF (＞25μ)，背面漆可改 NATURE COATING，但搭配底漆避免遮蓋性不佳 (RMK00163) . ★品檢注意！JIS&CNS 訂單必須每滿50噸一定要再做一次TEST (RMK00259) | 訂單:2505DFD085/003 TOL 無 <生產備註> 事項 | 【分切】郁潔曰：限重3.5~4噸，最後一顆可不依限重(不得超出4噸)。^^/CC1/CC2/^^ <<.E_CHIN 2025/09/11 15:48.>> | 訂單 2505DFD085/003 修改記錄如下: 20250910 16:13:32 (22030) 退火碼: >> S1, 用途碼: >> CIA007, 背面標示: >> C008, 訂單背面顏色(五碼): >> BW736, 背面漆膜厚: >> NOM, 背面漆塗漆型式幾塗幾烤: >> 1, 鉻酸鹽: >> Z, 訂單厚度: >> 0.476, 訂單重: >> 60, 重量容許率(下限): >> 10, 重量容許率(上限): >> 10, 訂單寬度: >> 911, 鍍製方式: >> BC, 鋼捲內徑: >> 508, 鋼捲下限重: >> 3.5, 鋼捲上限重: >> 4, 壓花條件碼: >> -, 表面花紋: >> R, 綠色識別碼: >> -, 印刷輥號: >> -, 產品代碼: >> PPGL, 皮膜碼: >> -, 單位別: >> M, 油品種類: >> Z, 塗油量: >> Z, 包裝代碼: >> S4 , 保護膜碼: >> -, 客戶試片取樣數量: >> 0, 客戶試片取樣型式: >> -, 調質碼: >> S, 套筒碼: >> P , 規格: >> CGLC400-10, 製造標準: >> CNS, 表面處理劑種類: >> Z, 表面處理劑塗佈量: >> Z, 伸長率測試: >> N, 硬度測試碼: >> N, 抗拉強度測試: >> N, 降伏強度測試: >> N, 厚度變異: >> 0, 訂單正面顏色(五碼): >> LY216, 正面漆膜厚: >> 25, 正面漆塗漆型式幾塗幾烤: >> 2, 修邊碼: >> Y, 重量碼: >> AW, 鋼捲捲向: >> O, 鍍層碼: >> AZ70, | *:
PPGL | 2505DFD085/004 | 1. ※【提醒】！曾因岩棉複合板BK材質發生黏不住，若BK顏色未曾使用於複合板訂單時需確認※ (OFP00625)-{.不符.} 2. 單捲限重檢核 (原料重:18~23, 分切困難:22.00~23.00, 單捲限重:5.00~5.50)(OFP00031)-{.不符.} | 1. 部分大陸料含B元素超過CNS規範管制，故請原料CNS規範之訂單不要配大陸料 (OFP00684)-{.不符.} | 1. ※【提醒】！曾因岩棉複合板BK材質發生黏不住，若BK顏色未曾使用於複合板訂單時需確認※ (OFP00625)-{.不符.} 2. 部分大陸料含B元素超過CNS規範管制，故請原料CNS規範之訂單不要配大陸料 (OFP00684)-{.不符.} | 訂單:2505DFD085/004 CPL <生產備註> 事項如下 . 1.★A.訂單寬度1198 mm HR標準範圍1208~1228 mm， 400t。預計以現有庫存2.02*1030代用。超修 +2mm (RMK-E_CHIN) . 【超修審覆】表單編號：RSS25090004 (RMK-E_CHIN) . 除HGI/ HGL 訂單邊緣不噴油. 其餘皆側緣噴油 (RMK00285) . CNS AZ70 鍍層相當於 SYSCO AZ070 鍍層 (RMK00295) | 訂單:2505DFD085/004 CR1 <生產備註> 事項如下 . 【烤漆成品目標寬度】客戶期望烤漆成品目標寬度..."目標寬度1198-1202 mm"(不保證) (RMK-E_CHIN) . 1.★A.訂單寬度1198 mm HR標準範圍1208~1228 mm， 400t。預計以現有庫存2.02*1030代用。超修 +2mm (RMK-E_CHIN) . 【超修審覆】表單編號：RSS25090004 (RMK-E_CHIN) . 完軋寬度超出管制值上限≦2mm時,冷軋繼續生產並填寫品質異常通報單給鍍鋅線,以便調整張力與板溫 (RMK00278) . CNS AZ70 鍍層相當於 SYSCO AZ070 鍍層 (RMK00295) | 訂單:2505DFD085/004 CR2 <生產備註> 事項如下 . 【烤漆成品目標寬度】客戶期望烤漆成品目標寬度..."目標寬度1198-1202 mm"(不保證) (RMK-E_CHIN) . 1.★A.訂單寬度1198 mm HR標準範圍1208~1228 mm， 400t。預計以現有庫存2.02*1030代用。超修 +2mm (RMK-E_CHIN) . 【超修審覆】表單編號：RSS25090004 (RMK-E_CHIN) . 完軋寬度超出管制值上限≦2mm時,冷軋繼續生產並填寫品質異常通報單給鍍鋅線,以便調整張力與板溫 (RMK00278) . CNS AZ70 鍍層相當於 SYSCO AZ070 鍍層 (RMK00295) | 訂單:2505DFD085/004 CG1 <生產備註> 事項如下 . 【分切】郁潔曰：母鋼分切4顆，因應複合板(上下層板搭配)生產。限重4.5~5.5噸，以分切4顆（兩兩長度差不多一樣）為主 (RMK-E_CHIN) . 【烤漆成品目標寬度】客戶期望烤漆成品目標寬度..."目標寬度1198-1202 mm"(不保證) (RMK-E_CHIN) . 1.★A.訂單寬度1198 mm HR標準範圍1208~1228 mm， 400t。預計以現有庫存2.02*1030代用。超修 +2mm (RMK-E_CHIN) . 【超修審覆】表單編號：RSS25090004 (RMK-E_CHIN) | 訂單:2505DFD085/004 CG2 <生產備註> 事項如下 . 【分切】郁潔曰：母鋼分切4顆，因應複合板(上下層板搭配)生產。限重4.5~5.5噸，以分切4顆（兩兩長度差不多一樣）為主 (RMK-E_CHIN) . 【烤漆成品目標寬度】客戶期望烤漆成品目標寬度..."目標寬度1198-1202 mm"(不保證) (RMK-E_CHIN) . 1.★A.訂單寬度1198 mm HR標準範圍1208~1228 mm， 400t。預計以現有庫存2.02*1030代用。超修 +2mm (RMK-E_CHIN) . 【超修審覆】表單編號：RSS25090004 (RMK-E_CHIN) | 訂單:2505DFD085/004 CC1 <生產備註> 事項如下 . 【分切】郁潔曰：母鋼分切4顆，因應複合板(上下層板搭配)生產。限重4.5~5.5噸，以分切4顆（兩兩長度差不多一樣）為主 (RMK-E_CHIN) . 【烤漆成品目標寬度】客戶期望烤漆成品目標寬度..."目標寬度1198-1202 mm"(不保證) (RMK-E_CHIN) . 3.★A.3. 此為超修鋼捲，請烤漆品檢加強注意邊緣鼓起之確認，每顆母鋼第一分切請計畫性暫留(當班送RCL外切10米確認板形)，原因為鼓起確認 (RMK-E_CHIN) . 2.★A.2.烤漆出口分請注意有無鼓起現象 (RMK-E_CHIN) . 1.★A.訂單寬度1198 mm HR標準範圍1208~1228 mm， 400t。預計以現有庫存2.02*1030代用。超修 +2mm (RMK-E_CHIN) . 【超修審覆】表單編號：RSS25090004 (RMK-E_CHIN) . 1.本單若塗裝背面漆一律改為REVERSE COATING 例外訂單如下敘述 (RMK00163) . 2.例外訂單為R字頭超低光澤與PVDF (＞25μ)，背面漆可改 NATURE COATING，但搭配底漆避免遮蓋性不佳 (RMK00163) . ★品檢注意！JIS&CNS 訂單必須每滿50噸一定要再做一次TEST (RMK00259) . 【抽氣量】白色系在CC1生產時,FINISH抽氣量請設定250,如生產中發生色差b值異常升高,請股長再加大抽氣量因應 (RMK00560) | 訂單:2505DFD085/004 CC2 <生產備註> 事項如下 . 【分切】郁潔曰：母鋼分切4顆，因應複合板(上下層板搭配)生產。限重4.5~5.5噸，以分切4顆（兩兩長度差不多一樣）為主 (RMK-E_CHIN) . 【烤漆成品目標寬度】客戶期望烤漆成品目標寬度..."目標寬度1198-1202 mm"(不保證) (RMK-E_CHIN) . 3.★A.3. 此為超修鋼捲，請烤漆品檢加強注意邊緣鼓起之確認，每顆母鋼第一分切請計畫性暫留(當班送RCL外切10米確認板形)，原因為鼓起確認 (RMK-E_CHIN) . 2.★A.2.烤漆出口分請注意有無鼓起現象 (RMK-E_CHIN) . 1.★A.訂單寬度1198 mm HR標準範圍1208~1228 mm， 400t。預計以現有庫存2.02*1030代用。超修 +2mm (RMK-E_CHIN) . 【超修審覆】表單編號：RSS25090004 (RMK-E_CHIN) . 1.本單若塗裝背面漆一律改為REVERSE COATING 例外訂單如下敘述 (RMK00163) . 2.例外訂單為R字頭超低光澤與PVDF (＞25μ)，背面漆可改 NATURE COATING，但搭配底漆避免遮蓋性不佳 (RMK00163) . ★品檢注意！JIS&CNS 訂單必須每滿50噸一定要再做一次TEST (RMK00259) . 【抽氣量】白色系在CC1生產時,FINISH抽氣量請設定250,如生產中發生色差b值異常升高,請股長再加大抽氣量因應 (RMK00560) | 訂單:2505DFD085/004 RCL <生產備註> 事項如下 . 2.★A.2.烤漆出口分請注意有無鼓起現象 (RMK-E_CHIN) | 訂單:2505DFD085/004 CCPK 無 <生產備註> 事項 | 訂單:2505DFD085/004 CGQC 無 <品檢備註> 事項 | 訂單:2505DFD085/004 CCQC <品檢備註> 事項如下 . 3.★A.3. 此為超修鋼捲，請烤漆品檢加強注意邊緣鼓起之確認，每顆母鋼第一分切請計畫性暫留(當班送RCL外切10米確認板形)，原因為鼓起確認 (RMK-E_CHIN) . 2.★A.2.烤漆出口分請注意有無鼓起現象 (RMK-E_CHIN) . 1.本單若塗裝背面漆一律改為REVERSE COATING 例外訂單如下敘述 (RMK00163) . 2.例外訂單為R字頭超低光澤與PVDF (＞25μ)，背面漆可改 NATURE COATING，但搭配底漆避免遮蓋性不佳 (RMK00163) . ★品檢注意！JIS&CNS 訂單必須每滿50噸一定要再做一次TEST (RMK00259) | 訂單:2505DFD085/004 TOL 無 <生產備註> 事項 | 【超修審覆】表單編號：RSS25090004^^/CPL/CR1/CR2/CG1/CG2/CC1/CC2/ <<.E_CHIN 2025/09/12 09:20.>> 1.★A.訂單寬度1198 mm HR標準範圍1208~1228 mm， 400t。預計以現有庫存2.02*1030代用。超修 +2mm^^/CPL/CR1/CR2/CG1/CG2/CC1/CC2/ <<.E_CHIN 2025/09/12 09:21.>> 2.★A.2.烤漆出口分請注意有無鼓起現象^^/CC1/CC2/CCQC/RCL/^^ <<.E_CHIN 2025/09/12 09:22.>> 3.★A.3. 此為超修鋼捲，請烤漆品檢加強注意邊緣鼓起之確認，每顆母鋼第一分切請計畫性暫留(當班送RCL外切10米確認板形)，原因為鼓起確認^^/CC1/CC2/CCQC/^^ <<.E_CHIN 2025/09/12 09:22.>> 【烤漆成品目標寬度】客戶期望烤漆成品目標寬度..."目標寬度1198-1202 mm"(不保證)^^/CR1/CR2/CG1/CG2/CC1/CC2/ <<.E_CHIN 2025/09/12 09:39.>> 【分切】郁潔曰：母鋼分切4顆，因應複合板(上下層板搭配)生產。限重4.5~5.5噸，以分切4顆（兩兩長度差不多一樣）為主^^/CG1/CG2/CC1/CC2/ <<.E_CHIN 2025/09/12 09:50.>> | 訂單 2505DFD085/004 修改記錄如下: 20250822 14:46:23 (22030) 退火碼: >> S1, 用途碼: >> CIA001, 背面標示: >> C008, 訂單背面顏色(五碼): >> BW736, 背面漆膜厚: >> NOM, 背面漆塗漆型式幾塗幾烤: >> 1, 鉻酸鹽: >> Z, 訂單厚度: >> 0.476, 訂單重: >> 200, 重量容許率(下限): >> 10, 重量容許率(上限): >> 10, 訂單寬度: >> 1198, 鍍製方式: >> BC, 鋼捲內徑: >> 508, 鋼捲下限重: >> 5, 鋼捲上限重: >> 5.5, 壓花條件碼: >> -, 表面花紋: >> R, 綠色識別碼: >> -, 印刷輥號: >> -, 產品代碼: >> PPGL, 皮膜碼: >> -, 單位別: >> M, 油品種類: >> Z, 塗油量: >> Z, 包裝代碼: >> S4 , 保護膜碼: >> -, 客戶試片取樣數量: >> 0, 客戶試片取樣型式: >> -, 調質碼: >> S, 套筒碼: >> N , 規格: >> CGLC400-10, 製造標準: >> CNS, 表面處理劑種類: >> Z, 表面處理劑塗佈量: >> Z, 伸長率測試: >> N, 硬度測試碼: >> N, 抗拉強度測試: >> N, 降伏強度測試: >> N, 厚度變異: >> 0, 訂單正面顏色(五碼): >> 3W4A0, 正面漆膜厚: >> 25, 正面漆塗漆型式幾塗幾烤: >> 2, 修邊碼: >> Y, 重量碼: >> AW, 鋼捲捲向: >> O, 鍍層碼: >> AZ70, 20250910 16:13:42 (22030) 訂單重: 200 >> 400, | *:
PPGL | 2505DFD085/005 | 1. ※【提醒】！曾因岩棉複合板BK材質發生黏不住，若BK顏色未曾使用於複合板訂單時需確認※ (OFP00625)-{.不符.} 2. 單捲限重檢核 (原料重:18~23, 分切困難:22.00~23.00, 單捲限重:5.00~5.50)(OFP00031)-{.不符.} | 1. 部分大陸料含B元素超過CNS規範管制，故請原料CNS規範之訂單不要配大陸料 (OFP00684)-{.不符.} | 1. ※【提醒】！曾因岩棉複合板BK材質發生黏不住，若BK顏色未曾使用於複合板訂單時需確認※ (OFP00625)-{.不符.} 2. 部分大陸料含B元素超過CNS規範管制，故請原料CNS規範之訂單不要配大陸料 (OFP00684)-{.不符.} | 訂單:2505DFD085/005 CPL <生產備註> 事項如下 . 1.★A.訂單寬度1198 mm HR標準範圍1208~1228 mm，120 t。預計以現有庫存2.02*1230mm代用。超修 +2 mm (RMK-E_CHIN) . 0.超修審覆表：RSS26030004 (RMK-E_CHIN) . 除HGI/ HGL 訂單邊緣不噴油. 其餘皆側緣噴油 (RMK00285) . CNS AZ70 鍍層相當於 SYSCO AZ070 鍍層 (RMK00295) | 訂單:2505DFD085/005 CR1 <生產備註> 事項如下 . 1.★A.訂單寬度1198 mm HR標準範圍1208~1228 mm，120 t。預計以現有庫存2.02*1230mm代用。超修 +2 mm (RMK-E_CHIN) . 0.超修審覆表：RSS26030004 (RMK-E_CHIN) . 完軋寬度超出管制值上限≦2mm時,冷軋繼續生產並填寫品質異常通報單給鍍鋅線,以便調整張力與板溫 (RMK00278) . CNS AZ70 鍍層相當於 SYSCO AZ070 鍍層 (RMK00295) | 訂單:2505DFD085/005 CR2 <生產備註> 事項如下 . 1.★A.訂單寬度1198 mm HR標準範圍1208~1228 mm，120 t。預計以現有庫存2.02*1230mm代用。超修 +2 mm (RMK-E_CHIN) . 0.超修審覆表：RSS26030004 (RMK-E_CHIN) . 完軋寬度超出管制值上限≦2mm時,冷軋繼續生產並填寫品質異常通報單給鍍鋅線,以便調整張力與板溫 (RMK00278) . CNS AZ70 鍍層相當於 SYSCO AZ070 鍍層 (RMK00295) | 訂單:2505DFD085/005 CG1 <生產備註> 事項如下 . 1.★A.訂單寬度1198 mm HR標準範圍1208~1228 mm，120 t。預計以現有庫存2.02*1230mm代用。超修 +2 mm (RMK-E_CHIN) . 0.超修審覆表：RSS26030004 (RMK-E_CHIN) | 訂單:2505DFD085/005 CG2 <生產備註> 事項如下 . 1.★A.訂單寬度1198 mm HR標準範圍1208~1228 mm，120 t。預計以現有庫存2.02*1230mm代用。超修 +2 mm (RMK-E_CHIN) . 0.超修審覆表：RSS26030004 (RMK-E_CHIN) | 訂單:2505DFD085/005 CC1 <生產備註> 事項如下 . 【分切】郁潔曰：限重5~5.5噸，母鋼分切4顆，因應複合板(上下層板搭配)生產，米數需接近。有問題請找郁潔 (RMK-E_CHIN) . 3.★A.3. 此為超修鋼捲，請烤漆品檢加強注意邊緣鼓起之確認，每顆母鋼第一分切請計畫性暫留(當班送RCL外切10米確認板形)，原因為鼓起確認 (RMK-E_CHIN) . 2.★A.2.烤漆出口分請注意有無鼓起現象 (RMK-E_CHIN) . 1.★A.訂單寬度1198 mm HR標準範圍1208~1228 mm，120 t。預計以現有庫存2.02*1230mm代用。超修 +2 mm (RMK-E_CHIN) . 0.超修審覆表：RSS26030004 (RMK-E_CHIN) . 1.本單若塗裝背面漆一律改為REVERSE COATING 例外訂單如下敘述 (RMK00163) . 2.例外訂單為R字頭超低光澤與PVDF (＞25μ)，背面漆可改 NATURE COATING，但搭配底漆避免遮蓋性不佳 (RMK00163) . ★品檢注意！JIS&CNS 訂單必須每滿50噸一定要再做一次TEST (RMK00259) . 【抽氣量】白色系在CC1生產時,FINISH抽氣量請設定250,如生產中發生色差b值異常升高,請股長再加大抽氣量因應 (RMK00560) | 訂單:2505DFD085/005 CC2 <生產備註> 事項如下 . 【分切】郁潔曰：限重5~5.5噸，母鋼分切4顆，因應複合板(上下層板搭配)生產，米數需接近。有問題請找郁潔 (RMK-E_CHIN) . 3.★A.3. 此為超修鋼捲，請烤漆品檢加強注意邊緣鼓起之確認，每顆母鋼第一分切請計畫性暫留(當班送RCL外切10米確認板形)，原因為鼓起確認 (RMK-E_CHIN) . 2.★A.2.烤漆出口分請注意有無鼓起現象 (RMK-E_CHIN) . 1.★A.訂單寬度1198 mm HR標準範圍1208~1228 mm，120 t。預計以現有庫存2.02*1230mm代用。超修 +2 mm (RMK-E_CHIN) . 0.超修審覆表：RSS26030004 (RMK-E_CHIN) . 1.本單若塗裝背面漆一律改為REVERSE COATING 例外訂單如下敘述 (RMK00163) . 2.例外訂單為R字頭超低光澤與PVDF (＞25μ)，背面漆可改 NATURE COATING，但搭配底漆避免遮蓋性不佳 (RMK00163) . ★品檢注意！JIS&CNS 訂單必須每滿50噸一定要再做一次TEST (RMK00259) . 【抽氣量】白色系在CC1生產時,FINISH抽氣量請設定250,如生產中發生色差b值異常升高,請股長再加大抽氣量因應 (RMK00560) | 訂單:2505DFD085/005 RCL <生產備註> 事項如下 . 2.★A.2.烤漆出口分請注意有無鼓起現象 (RMK-E_CHIN) . 0.超修審覆表：RSS26030004 (RMK-E_CHIN) | 訂單:2505DFD085/005 CCPK 無 <生產備註> 事項 | 訂單:2505DFD085/005 CGQC <品檢備註> 事項如下 . 0.超修審覆表：RSS26030004 (RMK-E_CHIN) | 訂單:2505DFD085/005 CCQC <品檢備註> 事項如下 . 2.★A.2.烤漆出口分請注意有無鼓起現象 (RMK-E_CHIN) . 0.超修審覆表：RSS26030004 (RMK-E_CHIN) . 1.本單若塗裝背面漆一律改為REVERSE COATING 例外訂單如下敘述 (RMK00163) . 2.例外訂單為R字頭超低光澤與PVDF (＞25μ)，背面漆可改 NATURE COATING，但搭配底漆避免遮蓋性不佳 (RMK00163) . ★品檢注意！JIS&CNS 訂單必須每滿50噸一定要再做一次TEST (RMK00259) | 訂單:2505DFD085/005 TOL 無 <生產備註> 事項 | 0.超修審覆表：RSS26030004^^/CPL/CR1/CR2/CG1/CG2/CC1/CC2/CGQC/CCQC/RCL/^^ <<.E_CHIN 2026/03/19 09:37.>> 1.★A.訂單寬度1198 mm HR標準範圍1208~1228 mm，120 t。預計以現有庫存2.02*1230mm代用。超修 +2 mm^^/CPL/CR1/CR2/CG1/CG2/CC1/CC2/ <<.E_CHIN 2026/03/19 09:37.>> 2.★A.2.烤漆出口分請注意有無鼓起現象^^/CC1/CC2/CCQC/RCL/^^/CC1/CC2/ <<.E_CHIN 2026/03/19 09:37.>> 3.★A.3. 此為超修鋼捲，請烤漆品檢加強注意邊緣鼓起之確認，每顆母鋼第一分切請計畫性暫留(當班送RCL外切10米確認板形)，原因為鼓起確認^^/CC1/CC2/ <<.E_CHIN 2026/03/19 09:38.>> 【分切】郁潔曰：限重5~5.5噸，母鋼分切4顆，因應複合板(上下層板搭配)生產，米數需接近。有問題請找郁潔^^/CC1/CC2/^^ <<.E_CHIN 2026/03/19 09:40.>> | 訂單 2505DFD085/005 修改記錄如下: 20260205 09:20:27 (22030) 退火碼: >> S1, 用途碼: >> CIA001, 背面標示: >> C008, 訂單背面顏色(五碼): >> BW736, 背面漆膜厚: >> NOM, 背面漆塗漆型式幾塗幾烤: >> 1, 鉻酸鹽: >> Z, 訂單厚度: >> 0.476, 訂單重: >> 120, 重量容許率(下限): >> 10, 重量容許率(上限): >> 10, 訂單寬度: >> 1198, 鍍製方式: >> BC, 鋼捲內徑: >> 508, 鋼捲下限重: >> 5, 鋼捲上限重: >> 5.5, 壓花條件碼: >> -, 表面花紋: >> R, 綠色識別碼: >> -, 印刷輥號: >> -, 產品代碼: >> PPGL, 皮膜碼: >> -, 單位別: >> M, 油品種類: >> Z, 塗油量: >> Z, 包裝代碼: >> S4 , 保護膜碼: >> -, 客戶試片取樣數量: >> 0, 客戶試片取樣型式: >> -, 調質碼: >> S, 套筒碼: >> R , 規格: >> CGLC400-10, 製造標準: >> CNS, 表面處理劑種類: >> Z, 表面處理劑塗佈量: >> Z, 伸長率測試: >> N, 硬度測試碼: >> N, 抗拉強度測試: >> N, 降伏強度測試: >> N, 厚度變異: >> 0, 訂單正面顏色(五碼): >> 3W4A0, 正面漆膜厚: >> 25, 正面漆塗漆型式幾塗幾烤: >> 2, 修邊碼: >> Y, 重量碼: >> AW, 鋼捲捲向: >> O, 鍍層碼: >> AZ70, 20260318 10:37:40 (22030) 套筒碼: R >> P , | *:
PPGL | 2505DFD085/006 | 1. 單捲限重檢核 (原料重:15~20, 分切困難:16.00~17.50,20.00~20.00, 單捲限重:3.50~4.00)(OFP00031)-{.不符.} | 1. 部分大陸料含B元素超過CNS規範管制，故請原料CNS規範之訂單不要配大陸料 (OFP00684)-{.不符.} | 1. 注意！因客戶有特殊寬度公差需求，因此本SPEC 比照寬度需求 0~+5 設定。用於一般用途請回復正常寬度公差 (OFP00496)-{.不符.} 2. 要求寬度公差 0~+3 確認：HR=2.02 CR1=915 CR2=914 CR/CG寬度公差=+6/+5 (參2009DFD036/001) (OFP00503)-{.不符.} 3. 部分大陸料含B元素超過CNS規範管制，故請原料CNS規範之訂單不要配大陸料 (OFP00684)-{.不符.} | 訂單:2505DFD085/006 CPL <生產備註> 事項如下 . 除HGI/ HGL 訂單邊緣不噴油. 其餘皆側緣噴油 (RMK00285) . CNS AZ70 鍍層相當於 SYSCO AZ070 鍍層 (RMK00295) | 訂單:2505DFD085/006 CR1 <生產備註> 事項如下 . 完軋寬度超出管制值上限≦2mm時,冷軋繼續生產並填寫品質異常通報單給鍍鋅線,以便調整張力與板溫 (RMK00278) . CNS AZ70 鍍層相當於 SYSCO AZ070 鍍層 (RMK00295) | 訂單:2505DFD085/006 CR2 <生產備註> 事項如下 . 完軋寬度超出管制值上限≦2mm時,冷軋繼續生產並填寫品質異常通報單給鍍鋅線,以便調整張力與板溫 (RMK00278) . CNS AZ70 鍍層相當於 SYSCO AZ070 鍍層 (RMK00295) | 訂單:2505DFD085/006 CG1 <生產備註> 事項如下 . 弓形度、 波高、 急峻度,每顆鋼捲皆須詳細記錄. (RMK00058) . 平板類,鍍鋅生產時SKIN PASS & T/L 請依據鍍鋅標準規定生產. (RMK00058) . 每二顆母鋼捲需切2M板量測急峻度,並記錄於外觀檢查記錄表內. (RMK00058) . 出口鋼捲盤捲後目視不允許有鼓起. (RMK00058) | 訂單:2505DFD085/006 CG2 <生產備註> 事項如下 . 弓形度、 波高、 急峻度,每顆鋼捲皆須詳細記錄. (RMK00058) . 平板類,鍍鋅生產時SKIN PASS & T/L 請依據鍍鋅標準規定生產. (RMK00058) . 每二顆母鋼捲需切2M板量測急峻度,並記錄於外觀檢查記錄表內. (RMK00058) . 出口鋼捲盤捲後目視不允許有鼓起. (RMK00058) | 訂單:2505DFD085/006 CC1 <生產備註> 事項如下 . 【分切】郁潔曰：限重3.5~4噸，最後一顆可不依限重（但不得超出 4.0 噸） (RMK-E_CHIN) . 使用紙套筒請出口主操注意調整張力設定 背面標示要記得噴印. (RMK00058) . 每顆母鋼捲需切2M板量測急峻度,並記錄於報表內. (RMK00058) . 表面要求嚴格,不允許鋅痕,線痕,壓痕,樹皮(曾被訴賠)...等缺陷. (RMK00058) . 室內隔間用料2邊7MM以內允許輕微缺陷,如邊緣應變痕,點狀未著漆,亮痕… (RMK00058) . 1.本單若塗裝背面漆一律改為REVERSE COATING 例外訂單如下敘述 (RMK00163) . 2.例外訂單為R字頭超低光澤與PVDF (＞25μ)，背面漆可改 NATURE COATING，但搭配底漆避免遮蓋性不佳 (RMK00163) . ★品檢注意！JIS&CNS 訂單必須每滿50噸一定要再做一次TEST (RMK00259) | 訂單:2505DFD085/006 CC2 <生產備註> 事項如下 . 【分切】郁潔曰：限重3.5~4噸，最後一顆可不依限重（但不得超出 4.0 噸） (RMK-E_CHIN) . 使用紙套筒請出口主操注意調整張力設定 背面標示要記得噴印. (RMK00058) . 每顆母鋼捲需切2M板量測急峻度,並記錄於報表內. (RMK00058) . 表面要求嚴格,不允許鋅痕,線痕,壓痕,樹皮(曾被訴賠)...等缺陷. (RMK00058) . 室內隔間用料2邊7MM以內允許輕微缺陷,如邊緣應變痕,點狀未著漆,亮痕… (RMK00058) . 1.本單若塗裝背面漆一律改為REVERSE COATING 例外訂單如下敘述 (RMK00163) . 2.例外訂單為R字頭超低光澤與PVDF (＞25μ)，背面漆可改 NATURE COATING，但搭配底漆避免遮蓋性不佳 (RMK00163) . ★品檢注意！JIS&CNS 訂單必須每滿50噸一定要再做一次TEST (RMK00259) | 訂單:2505DFD085/006 RCL 無 <生產備註> 事項 | 訂單:2505DFD085/006 CCPK 無 <生產備註> 事項 | 訂單:2505DFD085/006 CGQC <品檢備註> 事項如下 . 弓形度、 波高、 急峻度,每顆鋼捲皆須詳細記錄. (RMK00058) . 每二顆母鋼捲需切2M板量測急峻度,並記錄於外觀檢查記錄表內. (RMK00058) . 出口鋼捲盤捲後目視不允許有鼓起. (RMK00058) | 訂單:2505DFD085/006 CCQC <品檢備註> 事項如下 . 1.本單若塗裝背面漆一律改為REVERSE COATING 例外訂單如下敘述 (RMK00163) . 2.例外訂單為R字頭超低光澤與PVDF (＞25μ)，背面漆可改 NATURE COATING，但搭配底漆避免遮蓋性不佳 (RMK00163) . ★品檢注意！JIS&CNS 訂單必須每滿50噸一定要再做一次TEST (RMK00259) | 訂單:2505DFD085/006 TOL 無 <生產備註> 事項 | 【分切】郁潔曰：限重3.5~4噸，最後一顆可不依限重（但不得超出 4.0 噸）^^/CC1/CC2/ <<.E_CHIN 2025/10/27 15:02.>> | 訂單 2505DFD085/006 修改記錄如下: 20251016 14:40:01 (22030) 退火碼: >> S1, 用途碼: >> CIA007, 背面標示: >> C008, 訂單背面顏色(五碼): >> BW736, 背面漆膜厚: >> NOM, 背面漆塗漆型式幾塗幾烤: >> 1, 鉻酸鹽: >> Z, 訂單厚度: >> 0.476, 訂單重: >> 80, 重量容許率(下限): >> 10, 重量容許率(上限): >> 10, 訂單寬度: >> 911, 鍍製方式: >> BC, 鋼捲內徑: >> 508, 鋼捲下限重: >> 3.5, 鋼捲上限重: >> 4, 壓花條件碼: >> -, 表面花紋: >> R, 綠色識別碼: >> -, 印刷輥號: >> -, 產品代碼: >> PPGL, 皮膜碼: >> -, 單位別: >> M, 油品種類: >> Z, 塗油量: >> Z, 包裝代碼: >> S4 , 保護膜碼: >> -, 客戶試片取樣數量: >> 0, 客戶試片取樣型式: >> -, 調質碼: >> S, 套筒碼: >> P , 規格: >> CGLC400-10, 製造標準: >> CNS, 表面處理劑種類: >> Z, 表面處理劑塗佈量: >> Z, 伸長率測試: >> N, 硬度測試碼: >> N, 抗拉強度測試: >> N, 降伏強度測試: >> N, 厚度變異: >> 0, 訂單正面顏色(五碼): >> LC476, 正面漆膜厚: >> 25, 正面漆塗漆型式幾塗幾烤: >> 2, 修邊碼: >> Y, 重量碼: >> AW, 鋼捲捲向: >> O, 鍍層碼: >> AZ70, | *:
PPGL | 2505DFD085/007 | 1. 單捲限重檢核 (原料重:15~20, 分切困難:16.00~17.50,20.00~20.00, 單捲限重:3.50~4.00)(OFP00031)-{.不符.} | 1. 部分大陸料含B元素超過CNS規範管制，故請原料CNS規範之訂單不要配大陸料 (OFP00684)-{.不符.} | 1. 注意！因客戶有特殊寬度公差需求，因此本SPEC 比照寬度需求 0~+5 設定。用於一般用途請回復正常寬度公差 (OFP00496)-{.不符.} 2. 要求寬度公差 0~+3 確認：HR=2.02 CR1=915 CR2=914 CR/CG寬度公差=+6/+5 (參2009DFD036/001) (OFP00503)-{.不符.} 3. 部分大陸料含B元素超過CNS規範管制，故請原料CNS規範之訂單不要配大陸料 (OFP00684)-{.不符.} | 訂單:2505DFD085/007 CPL <生產備註> 事項如下 . 除HGI/ HGL 訂單邊緣不噴油. 其餘皆側緣噴油 (RMK00285) . CNS AZ70 鍍層相當於 SYSCO AZ070 鍍層 (RMK00295) | 訂單:2505DFD085/007 CR1 <生產備註> 事項如下 . 完軋寬度超出管制值上限≦2mm時,冷軋繼續生產並填寫品質異常通報單給鍍鋅線,以便調整張力與板溫 (RMK00278) . CNS AZ70 鍍層相當於 SYSCO AZ070 鍍層 (RMK00295) | 訂單:2505DFD085/007 CR2 <生產備註> 事項如下 . 完軋寬度超出管制值上限≦2mm時,冷軋繼續生產並填寫品質異常通報單給鍍鋅線,以便調整張力與板溫 (RMK00278) . CNS AZ70 鍍層相當於 SYSCO AZ070 鍍層 (RMK00295) | 訂單:2505DFD085/007 CG1 <生產備註> 事項如下 . 弓形度、 波高、 急峻度,每顆鋼捲皆須詳細記錄. (RMK00058) . 平板類,鍍鋅生產時SKIN PASS & T/L 請依據鍍鋅標準規定生產. (RMK00058) . 每二顆母鋼捲需切2M板量測急峻度,並記錄於外觀檢查記錄表內. (RMK00058) . 出口鋼捲盤捲後目視不允許有鼓起. (RMK00058) | 訂單:2505DFD085/007 CG2 <生產備註> 事項如下 . 弓形度、 波高、 急峻度,每顆鋼捲皆須詳細記錄. (RMK00058) . 平板類,鍍鋅生產時SKIN PASS & T/L 請依據鍍鋅標準規定生產. (RMK00058) . 每二顆母鋼捲需切2M板量測急峻度,並記錄於外觀檢查記錄表內. (RMK00058) . 出口鋼捲盤捲後目視不允許有鼓起. (RMK00058) | 訂單:2505DFD085/007 CC1 <生產備註> 事項如下 . 【分切】郁潔曰：限重3.5~4噸，最後一顆可不依限重（但別超過 4.0噸） (RMK-E_CHIN) . 使用紙套筒請出口主操注意調整張力設定 背面標示要記得噴印. (RMK00058) . 每顆母鋼捲需切2M板量測急峻度,並記錄於報表內. (RMK00058) . 表面要求嚴格,不允許鋅痕,線痕,壓痕,樹皮(曾被訴賠)...等缺陷. (RMK00058) . 室內隔間用料2邊7MM以內允許輕微缺陷,如邊緣應變痕,點狀未著漆,亮痕… (RMK00058) . 1.本單若塗裝背面漆一律改為REVERSE COATING 例外訂單如下敘述 (RMK00163) . 2.例外訂單為R字頭超低光澤與PVDF (＞25μ)，背面漆可改 NATURE COATING，但搭配底漆避免遮蓋性不佳 (RMK00163) . ★品檢注意！JIS&CNS 訂單必須每滿50噸一定要再做一次TEST (RMK00259) . 【塗裝室】注意！抗靜電塗料請用濾網，不要用濾心。以免導電骨材濾光光影響阻抗值 (RMK00564) . 【塗裝室】面漆為抗靜電塗料其中包含導電骨材，因此不得用濾心要改用濾網。注意！膜厚過低會影響阻抗值。 (RMK00574) . 【TEST ROOM】生產前請向實驗室借量測電阻用的機子 ！ (RMK00574) . 【阻抗值】若沒特別要求，阻抗請管制管制10^6 ~ 10^9 Ω/□ (RMK00574) | 訂單:2505DFD085/007 CC2 <生產備註> 事項如下 . 【分切】郁潔曰：限重3.5~4噸，最後一顆可不依限重（但別超過 4.0噸） (RMK-E_CHIN) . 使用紙套筒請出口主操注意調整張力設定 背面標示要記得噴印. (RMK00058) . 每顆母鋼捲需切2M板量測急峻度,並記錄於報表內. (RMK00058) . 表面要求嚴格,不允許鋅痕,線痕,壓痕,樹皮(曾被訴賠)...等缺陷. (RMK00058) . 室內隔間用料2邊7MM以內允許輕微缺陷,如邊緣應變痕,點狀未著漆,亮痕… (RMK00058) . 1.本單若塗裝背面漆一律改為REVERSE COATING 例外訂單如下敘述 (RMK00163) . 2.例外訂單為R字頭超低光澤與PVDF (＞25μ)，背面漆可改 NATURE COATING，但搭配底漆避免遮蓋性不佳 (RMK00163) . ★品檢注意！JIS&CNS 訂單必須每滿50噸一定要再做一次TEST (RMK00259) . 【塗裝室】注意！抗靜電塗料請用濾網，不要用濾心。以免導電骨材濾光光影響阻抗值 (RMK00564) . 【塗裝室】面漆為抗靜電塗料其中包含導電骨材，因此不得用濾心要改用濾網。注意！膜厚過低會影響阻抗值。 (RMK00574) . 【TEST ROOM】生產前請向實驗室借量測電阻用的機子 ！ (RMK00574) . 【阻抗值】若沒特別要求，阻抗請管制管制10^6 ~ 10^9 Ω/□ (RMK00574) | 訂單:2505DFD085/007 RCL 無 <生產備註> 事項 | 訂單:2505DFD085/007 CCPK 無 <生產備註> 事項 | 訂單:2505DFD085/007 CGQC <品檢備註> 事項如下 . 弓形度、 波高、 急峻度,每顆鋼捲皆須詳細記錄. (RMK00058) . 每二顆母鋼捲需切2M板量測急峻度,並記錄於外觀檢查記錄表內. (RMK00058) . 出口鋼捲盤捲後目視不允許有鼓起. (RMK00058) | 訂單:2505DFD085/007 CCQC <品檢備註> 事項如下 . 1.本單若塗裝背面漆一律改為REVERSE COATING 例外訂單如下敘述 (RMK00163) . 2.例外訂單為R字頭超低光澤與PVDF (＞25μ)，背面漆可改 NATURE COATING，但搭配底漆避免遮蓋性不佳 (RMK00163) . ★品檢注意！JIS&CNS 訂單必須每滿50噸一定要再做一次TEST (RMK00259) . 【塗裝室】注意！抗靜電塗料請用濾網，不要用濾心。以免導電骨材濾光光影響阻抗值 (RMK00564) . 【塗裝室】面漆為抗靜電塗料其中包含導電骨材，因此不得用濾心要改用濾網。注意！膜厚過低會影響阻抗值。 (RMK00574) . 【TEST ROOM】生產前請向實驗室借量測電阻用的機子 ！ (RMK00574) . 【阻抗值】若沒特別要求，阻抗請管制管制10^6 ~ 10^9 Ω/□ (RMK00574) | 訂單:2505DFD085/007 TOL 無 <生產備註> 事項 | 【分切】郁潔曰：限重3.5~4噸，最後一顆可不依限重（但別超過 4.0噸）^^/CC1/CC2/ <<.E_CHIN 2025/10/27 16:16.>> | 訂單 2505DFD085/007 修改記錄如下: 20251016 15:02:05 (22030) 退火碼: >> S1, 用途碼: >> CIA006, 背面標示: >> C008, 訂單背面顏色(五碼): >> BW736, 背面漆膜厚: >> NOM, 背面漆塗漆型式幾塗幾烤: >> 1, 鉻酸鹽: >> Z, 訂單厚度: >> 0.476, 訂單重: >> 20, 重量容許率(下限): >> 10, 重量容許率(上限): >> 10, 訂單寬度: >> 911, 鍍製方式: >> BC, 鋼捲內徑: >> 508, 鋼捲下限重: >> 3.5, 鋼捲上限重: >> 4, 壓花條件碼: >> -, 表面花紋: >> R, 綠色識別碼: >> -, 印刷輥號: >> -, 產品代碼: >> PPGL, 皮膜碼: >> -, 單位別: >> M, 油品種類: >> Z, 塗油量: >> Z, 包裝代碼: >> S4 , 保護膜碼: >> -, 客戶試片取樣數量: >> 0, 客戶試片取樣型式: >> -, 調質碼: >> S, 套筒碼: >> P , 規格: >> CGLC400-10, 製造標準: >> CNS, 表面處理劑種類: >> Z, 表面處理劑塗佈量: >> Z, 伸長率測試: >> N, 硬度測試碼: >> N, 抗拉強度測試: >> N, 降伏強度測試: >> N, 厚度變異: >> 0, 訂單正面顏色(五碼): >> EC417, 正面漆膜厚: >> 25, 正面漆塗漆型式幾塗幾烤: >> 2, 修邊碼: >> Y, 重量碼: >> AW, 鋼捲捲向: >> O, 鍍層碼: >> AZ70, | *:
PPGL | 2505DFD085/008 | 1. 單捲限重檢核 (原料重:15~20, 分切困難:16.00~17.50,20.00~20.00, 單捲限重:3.50~4.00)(OFP00031)-{.不符.} | 1. 部分大陸料含B元素超過CNS規範管制，故請原料CNS規範之訂單不要配大陸料 (OFP00684)-{.不符.} | 1. 注意！因客戶有特殊寬度公差需求，因此本SPEC 比照寬度需求 0~+5 設定。用於一般用途請回復正常寬度公差 (OFP00496)-{.不符.} 2. 要求寬度公差 0~+3 確認：HR=2.02 CR1=915 CR2=914 CR/CG寬度公差=+6/+5 (參2009DFD036/001) (OFP00503)-{.不符.} 3. 部分大陸料含B元素超過CNS規範管制，故請原料CNS規範之訂單不要配大陸料 (OFP00684)-{.不符.} | 訂單:2505DFD085/008 CPL <生產備註> 事項如下 . 除HGI/ HGL 訂單邊緣不噴油. 其餘皆側緣噴油 (RMK00285) . CNS AZ70 鍍層相當於 SYSCO AZ070 鍍層 (RMK00295) | 訂單:2505DFD085/008 CR1 <生產備註> 事項如下 . 完軋寬度超出管制值上限≦2mm時,冷軋繼續生產並填寫品質異常通報單給鍍鋅線,以便調整張力與板溫 (RMK00278) . CNS AZ70 鍍層相當於 SYSCO AZ070 鍍層 (RMK00295) | 訂單:2505DFD085/008 CR2 <生產備註> 事項如下 . 完軋寬度超出管制值上限≦2mm時,冷軋繼續生產並填寫品質異常通報單給鍍鋅線,以便調整張力與板溫 (RMK00278) . CNS AZ70 鍍層相當於 SYSCO AZ070 鍍層 (RMK00295) | 訂單:2505DFD085/008 CG1 <生產備註> 事項如下 . 弓形度、 波高、 急峻度,每顆鋼捲皆須詳細記錄. (RMK00058) . 平板類,鍍鋅生產時SKIN PASS & T/L 請依據鍍鋅標準規定生產. (RMK00058) . 每二顆母鋼捲需切2M板量測急峻度,並記錄於外觀檢查記錄表內. (RMK00058) . 出口鋼捲盤捲後目視不允許有鼓起. (RMK00058) | 訂單:2505DFD085/008 CG2 <生產備註> 事項如下 . 弓形度、 波高、 急峻度,每顆鋼捲皆須詳細記錄. (RMK00058) . 平板類,鍍鋅生產時SKIN PASS & T/L 請依據鍍鋅標準規定生產. (RMK00058) . 每二顆母鋼捲需切2M板量測急峻度,並記錄於外觀檢查記錄表內. (RMK00058) . 出口鋼捲盤捲後目視不允許有鼓起. (RMK00058) | 訂單:2505DFD085/008 CC1 <生產備註> 事項如下 . 【分切】郁潔曰：限重3.5~4噸，若切不進請聯絡MKT郁潔。 (RMK-E_CHIN) . 使用紙套筒請出口主操注意調整張力設定 背面標示要記得噴印. (RMK00058) . 每顆母鋼捲需切2M板量測急峻度,並記錄於報表內. (RMK00058) . 表面要求嚴格,不允許鋅痕,線痕,壓痕,樹皮(曾被訴賠)...等缺陷. (RMK00058) . 室內隔間用料2邊7MM以內允許輕微缺陷,如邊緣應變痕,點狀未著漆,亮痕… (RMK00058) . 1.本單若塗裝背面漆一律改為REVERSE COATING 例外訂單如下敘述 (RMK00163) . 2.例外訂單為R字頭超低光澤與PVDF (＞25μ)，背面漆可改 NATURE COATING，但搭配底漆避免遮蓋性不佳 (RMK00163) . ★品檢注意！JIS&CNS 訂單必須每滿50噸一定要再做一次TEST (RMK00259) | 訂單:2505DFD085/008 CC2 <生產備註> 事項如下 . 【分切】郁潔曰：限重3.5~4噸，若切不進請聯絡MKT郁潔。 (RMK-E_CHIN) . 使用紙套筒請出口主操注意調整張力設定 背面標示要記得噴印. (RMK00058) . 每顆母鋼捲需切2M板量測急峻度,並記錄於報表內. (RMK00058) . 表面要求嚴格,不允許鋅痕,線痕,壓痕,樹皮(曾被訴賠)...等缺陷. (RMK00058) . 室內隔間用料2邊7MM以內允許輕微缺陷,如邊緣應變痕,點狀未著漆,亮痕… (RMK00058) . 1.本單若塗裝背面漆一律改為REVERSE COATING 例外訂單如下敘述 (RMK00163) . 2.例外訂單為R字頭超低光澤與PVDF (＞25μ)，背面漆可改 NATURE COATING，但搭配底漆避免遮蓋性不佳 (RMK00163) . ★品檢注意！JIS&CNS 訂單必須每滿50噸一定要再做一次TEST (RMK00259) | 訂單:2505DFD085/008 RCL 無 <生產備註> 事項 | 訂單:2505DFD085/008 CCPK 無 <生產備註> 事項 | 訂單:2505DFD085/008 CGQC <品檢備註> 事項如下 . 弓形度、 波高、 急峻度,每顆鋼捲皆須詳細記錄. (RMK00058) . 每二顆母鋼捲需切2M板量測急峻度,並記錄於外觀檢查記錄表內. (RMK00058) . 出口鋼捲盤捲後目視不允許有鼓起. (RMK00058) | 訂單:2505DFD085/008 CCQC <品檢備註> 事項如下 . 1.本單若塗裝背面漆一律改為REVERSE COATING 例外訂單如下敘述 (RMK00163) . 2.例外訂單為R字頭超低光澤與PVDF (＞25μ)，背面漆可改 NATURE COATING，但搭配底漆避免遮蓋性不佳 (RMK00163) . ★品檢注意！JIS&CNS 訂單必須每滿50噸一定要再做一次TEST (RMK00259) | 訂單:2505DFD085/008 TOL 無 <生產備註> 事項 | 【分切】郁潔曰：限重3.5~4噸，若切不進請聯絡MKT郁潔。^^/CC1/CC2/ <<.E_CHIN 2025/11/28 10:20.>> | 訂單 2505DFD085/008 修改記錄如下: 20251118 14:06:42 (22030) 退火碼: >> S1, 用途碼: >> CIA007, 背面標示: >> C008, 訂單背面顏色(五碼): >> BW736, 背面漆膜厚: >> NOM, 背面漆塗漆型式幾塗幾烤: >> 1, 鉻酸鹽: >> Z, 訂單厚度: >> 0.476, 訂單重: >> 40, 重量容許率(下限): >> 10, 重量容許率(上限): >> 10, 訂單寬度: >> 911, 鍍製方式: >> BC, 鋼捲內徑: >> 508, 鋼捲下限重: >> 3.5, 鋼捲上限重: >> 4, 壓花條件碼: >> -, 表面花紋: >> R, 綠色識別碼: >> -, 印刷輥號: >> -, 產品代碼: >> PPGL, 皮膜碼: >> -, 單位別: >> M, 油品種類: >> Z, 塗油量: >> Z, 包裝代碼: >> S4 , 保護膜碼: >> -, 客戶試片取樣數量: >> 0, 客戶試片取樣型式: >> -, 調質碼: >> S, 套筒碼: >> P , 規格: >> CGLC400-10, 製造標準: >> CNS, 表面處理劑種類: >> Z, 表面處理劑塗佈量: >> Z, 伸長率測試: >> N, 硬度測試碼: >> N, 抗拉強度測試: >> N, 降伏強度測試: >> N, 厚度變異: >> 0, 訂單正面顏色(五碼): >> LC476, 正面漆膜厚: >> 25, 正面漆塗漆型式幾塗幾烤: >> 2, 修邊碼: >> Y, 重量碼: >> AW, 鋼捲捲向: >> O, 鍍層碼: >> AZ70, | *:
PPGL | 2505DFD085/009 | 1. 單捲限重檢核 (原料重:15~20, 分切困難:16.00~17.50,20.00~20.00, 單捲限重:3.50~4.00)(OFP00031)-{.不符.} | 1. 部分大陸料含B元素超過CNS規範管制，故請原料CNS規範之訂單不要配大陸料 (OFP00684)-{.不符.} | 1. 注意！因客戶有特殊寬度公差需求，因此本SPEC 比照寬度需求 0~+5 設定。用於一般用途請回復正常寬度公差 (OFP00496)-{.不符.} 2. 要求寬度公差 0~+3 確認：HR=2.02 CR1=915 CR2=914 CR/CG寬度公差=+6/+5 (參2009DFD036/001) (OFP00503)-{.不符.} 3. 部分大陸料含B元素超過CNS規範管制，故請原料CNS規範之訂單不要配大陸料 (OFP00684)-{.不符.} | 訂單:2505DFD085/009 CPL <生產備註> 事項如下 . 除HGI/ HGL 訂單邊緣不噴油. 其餘皆側緣噴油 (RMK00285) . CNS AZ70 鍍層相當於 SYSCO AZ070 鍍層 (RMK00295) | 訂單:2505DFD085/009 CR1 <生產備註> 事項如下 . 完軋寬度超出管制值上限≦2mm時,冷軋繼續生產並填寫品質異常通報單給鍍鋅線,以便調整張力與板溫 (RMK00278) . CNS AZ70 鍍層相當於 SYSCO AZ070 鍍層 (RMK00295) | 訂單:2505DFD085/009 CR2 <生產備註> 事項如下 . 完軋寬度超出管制值上限≦2mm時,冷軋繼續生產並填寫品質異常通報單給鍍鋅線,以便調整張力與板溫 (RMK00278) . CNS AZ70 鍍層相當於 SYSCO AZ070 鍍層 (RMK00295) | 訂單:2505DFD085/009 CG1 <生產備註> 事項如下 . 弓形度、 波高、 急峻度,每顆鋼捲皆須詳細記錄. (RMK00058) . 平板類,鍍鋅生產時SKIN PASS & T/L 請依據鍍鋅標準規定生產. (RMK00058) . 每二顆母鋼捲需切2M板量測急峻度,並記錄於外觀檢查記錄表內. (RMK00058) . 出口鋼捲盤捲後目視不允許有鼓起. (RMK00058) | 訂單:2505DFD085/009 CG2 <生產備註> 事項如下 . 弓形度、 波高、 急峻度,每顆鋼捲皆須詳細記錄. (RMK00058) . 平板類,鍍鋅生產時SKIN PASS & T/L 請依據鍍鋅標準規定生產. (RMK00058) . 每二顆母鋼捲需切2M板量測急峻度,並記錄於外觀檢查記錄表內. (RMK00058) . 出口鋼捲盤捲後目視不允許有鼓起. (RMK00058) | 訂單:2505DFD085/009 CC1 <生產備註> 事項如下 . 【分切】郁潔曰：限重3.5~4噸，若切不進請聯絡MKT郁潔。 (RMK-E_CHIN) . 使用紙套筒請出口主操注意調整張力設定 背面標示要記得噴印. (RMK00058) . 每顆母鋼捲需切2M板量測急峻度,並記錄於報表內. (RMK00058) . 表面要求嚴格,不允許鋅痕,線痕,壓痕,樹皮(曾被訴賠)...等缺陷. (RMK00058) . 室內隔間用料2邊7MM以內允許輕微缺陷,如邊緣應變痕,點狀未著漆,亮痕… (RMK00058) . 1.本單若塗裝背面漆一律改為REVERSE COATING 例外訂單如下敘述 (RMK00163) . 2.例外訂單為R字頭超低光澤與PVDF (＞25μ)，背面漆可改 NATURE COATING，但搭配底漆避免遮蓋性不佳 (RMK00163) . ★品檢注意！JIS&CNS 訂單必須每滿50噸一定要再做一次TEST (RMK00259) | 訂單:2505DFD085/009 CC2 <生產備註> 事項如下 . 【分切】郁潔曰：限重3.5~4噸，若切不進請聯絡MKT郁潔。 (RMK-E_CHIN) . 使用紙套筒請出口主操注意調整張力設定 背面標示要記得噴印. (RMK00058) . 每顆母鋼捲需切2M板量測急峻度,並記錄於報表內. (RMK00058) . 表面要求嚴格,不允許鋅痕,線痕,壓痕,樹皮(曾被訴賠)...等缺陷. (RMK00058) . 室內隔間用料2邊7MM以內允許輕微缺陷,如邊緣應變痕,點狀未著漆,亮痕… (RMK00058) . 1.本單若塗裝背面漆一律改為REVERSE COATING 例外訂單如下敘述 (RMK00163) . 2.例外訂單為R字頭超低光澤與PVDF (＞25μ)，背面漆可改 NATURE COATING，但搭配底漆避免遮蓋性不佳 (RMK00163) . ★品檢注意！JIS&CNS 訂單必須每滿50噸一定要再做一次TEST (RMK00259) | 訂單:2505DFD085/009 RCL 無 <生產備註> 事項 | 訂單:2505DFD085/009 CCPK 無 <生產備註> 事項 | 訂單:2505DFD085/009 CGQC <品檢備註> 事項如下 . 弓形度、 波高、 急峻度,每顆鋼捲皆須詳細記錄. (RMK00058) . 每二顆母鋼捲需切2M板量測急峻度,並記錄於外觀檢查記錄表內. (RMK00058) . 出口鋼捲盤捲後目視不允許有鼓起. (RMK00058) | 訂單:2505DFD085/009 CCQC <品檢備註> 事項如下 . 1.本單若塗裝背面漆一律改為REVERSE COATING 例外訂單如下敘述 (RMK00163) . 2.例外訂單為R字頭超低光澤與PVDF (＞25μ)，背面漆可改 NATURE COATING，但搭配底漆避免遮蓋性不佳 (RMK00163) . ★品檢注意！JIS&CNS 訂單必須每滿50噸一定要再做一次TEST (RMK00259) | 訂單:2505DFD085/009 TOL 無 <生產備註> 事項 | 【分切】郁潔曰：限重3.5~4噸，若切不進請聯絡MKT郁潔。^^/CC1/CC2^^ <<.E_CHIN 2025/12/11 10:00.>> | 訂單 2505DFD085/009 修改記錄如下: 20251210 15:11:11 (22030) 退火碼: >> S1, 用途碼: >> CIA007, 背面標示: >> C008, 訂單背面顏色(五碼): >> BW736, 背面漆膜厚: >> NOM, 背面漆塗漆型式幾塗幾烤: >> 1, 鉻酸鹽: >> Z, 訂單厚度: >> 0.476, 訂單重: >> 80, 重量容許率(下限): >> 10, 重量容許率(上限): >> 10, 訂單寬度: >> 911, 鍍製方式: >> BC, 鋼捲內徑: >> 508, 鋼捲下限重: >> 3.5, 鋼捲上限重: >> 4, 壓花條件碼: >> -, 表面花紋: >> R, 綠色識別碼: >> -, 印刷輥號: >> -, 產品代碼: >> PPGL, 皮膜碼: >> -, 單位別: >> M, 油品種類: >> Z, 塗油量: >> Z, 包裝代碼: >> S4 , 保護膜碼: >> -, 客戶試片取樣數量: >> 0, 客戶試片取樣型式: >> -, 調質碼: >> S, 套筒碼: >> P , 規格: >> CGLC400-10, 製造標準: >> CNS, 表面處理劑種類: >> Z, 表面處理劑塗佈量: >> Z, 伸長率測試: >> N, 硬度測試碼: >> N, 抗拉強度測試: >> N, 降伏強度測試: >> N, 厚度變異: >> 0, 訂單正面顏色(五碼): >> LY216, 正面漆膜厚: >> 25, 正面漆塗漆型式幾塗幾烤: >> 2, 修邊碼: >> Y, 重量碼: >> AW, 鋼捲捲向: >> O, 鍍層碼: >> AZ70, | *:
PPGL | 2505DFD085/010 | 1. 單捲限重檢核 (原料重:15~20, 分切困難:16.00~17.50,20.00~20.00, 單捲限重:3.50~4.00)(OFP00031)-{.不符.} | 1. 部分大陸料含B元素超過CNS規範管制，故請原料CNS規範之訂單不要配大陸料 (OFP00684)-{.不符.} | 1. 注意！因客戶有特殊寬度公差需求，因此本SPEC 比照寬度需求 0~+5 設定。用於一般用途請回復正常寬度公差 (OFP00496)-{.不符.} 2. 要求寬度公差 0~+3 確認：HR=2.02 CR1=915 CR2=914 CR/CG寬度公差=+6/+5 (參2009DFD036/001) (OFP00503)-{.不符.} 3. 部分大陸料含B元素超過CNS規範管制，故請原料CNS規範之訂單不要配大陸料 (OFP00684)-{.不符.} | 訂單:2505DFD085/010 CPL <生產備註> 事項如下 . 除HGI/ HGL 訂單邊緣不噴油. 其餘皆側緣噴油 (RMK00285) . CNS AZ70 鍍層相當於 SYSCO AZ070 鍍層 (RMK00295) | 訂單:2505DFD085/010 CR1 <生產備註> 事項如下 . 完軋寬度超出管制值上限≦2mm時,冷軋繼續生產並填寫品質異常通報單給鍍鋅線,以便調整張力與板溫 (RMK00278) . CNS AZ70 鍍層相當於 SYSCO AZ070 鍍層 (RMK00295) | 訂單:2505DFD085/010 CR2 <生產備註> 事項如下 . 完軋寬度超出管制值上限≦2mm時,冷軋繼續生產並填寫品質異常通報單給鍍鋅線,以便調整張力與板溫 (RMK00278) . CNS AZ70 鍍層相當於 SYSCO AZ070 鍍層 (RMK00295) | 訂單:2505DFD085/010 CG1 <生產備註> 事項如下 . 弓形度、 波高、 急峻度,每顆鋼捲皆須詳細記錄. (RMK00058) . 平板類,鍍鋅生產時SKIN PASS & T/L 請依據鍍鋅標準規定生產. (RMK00058) . 每二顆母鋼捲需切2M板量測急峻度,並記錄於外觀檢查記錄表內. (RMK00058) . 出口鋼捲盤捲後目視不允許有鼓起. (RMK00058) | 訂單:2505DFD085/010 CG2 <生產備註> 事項如下 . 弓形度、 波高、 急峻度,每顆鋼捲皆須詳細記錄. (RMK00058) . 平板類,鍍鋅生產時SKIN PASS & T/L 請依據鍍鋅標準規定生產. (RMK00058) . 每二顆母鋼捲需切2M板量測急峻度,並記錄於外觀檢查記錄表內. (RMK00058) . 出口鋼捲盤捲後目視不允許有鼓起. (RMK00058) | 訂單:2505DFD085/010 CC1 <生產備註> 事項如下 . 【分切】郁潔曰：限重3.5~4噸，若切不進請聯絡MKT郁潔。 (RMK-E_CHIN) . 使用紙套筒請出口主操注意調整張力設定 背面標示要記得噴印. (RMK00058) . 每顆母鋼捲需切2M板量測急峻度,並記錄於報表內. (RMK00058) . 表面要求嚴格,不允許鋅痕,線痕,壓痕,樹皮(曾被訴賠)...等缺陷. (RMK00058) . 室內隔間用料2邊7MM以內允許輕微缺陷,如邊緣應變痕,點狀未著漆,亮痕… (RMK00058) . 1.本單若塗裝背面漆一律改為REVERSE COATING 例外訂單如下敘述 (RMK00163) . 2.例外訂單為R字頭超低光澤與PVDF (＞25μ)，背面漆可改 NATURE COATING，但搭配底漆避免遮蓋性不佳 (RMK00163) . ★品檢注意！JIS&CNS 訂單必須每滿50噸一定要再做一次TEST (RMK00259) . 【塗裝室】注意！抗靜電塗料請用濾網，不要用濾心。以免導電骨材濾光光影響阻抗值 (RMK00564) . 【塗裝室】面漆為抗靜電塗料其中包含導電骨材，因此不得用濾心要改用濾網。注意！膜厚過低會影響阻抗值。 (RMK00574) . 【TEST ROOM】生產前請向實驗室借量測電阻用的機子 ！ (RMK00574) . 【阻抗值】若沒特別要求，阻抗請管制管制10^6 ~ 10^9 Ω/□ (RMK00574) | 訂單:2505DFD085/010 CC2 <生產備註> 事項如下 . 【分切】郁潔曰：限重3.5~4噸，若切不進請聯絡MKT郁潔。 (RMK-E_CHIN) . 使用紙套筒請出口主操注意調整張力設定 背面標示要記得噴印. (RMK00058) . 每顆母鋼捲需切2M板量測急峻度,並記錄於報表內. (RMK00058) . 表面要求嚴格,不允許鋅痕,線痕,壓痕,樹皮(曾被訴賠)...等缺陷. (RMK00058) . 室內隔間用料2邊7MM以內允許輕微缺陷,如邊緣應變痕,點狀未著漆,亮痕… (RMK00058) . 1.本單若塗裝背面漆一律改為REVERSE COATING 例外訂單如下敘述 (RMK00163) . 2.例外訂單為R字頭超低光澤與PVDF (＞25μ)，背面漆可改 NATURE COATING，但搭配底漆避免遮蓋性不佳 (RMK00163) . ★品檢注意！JIS&CNS 訂單必須每滿50噸一定要再做一次TEST (RMK00259) . 【塗裝室】注意！抗靜電塗料請用濾網，不要用濾心。以免導電骨材濾光光影響阻抗值 (RMK00564) . 【塗裝室】面漆為抗靜電塗料其中包含導電骨材，因此不得用濾心要改用濾網。注意！膜厚過低會影響阻抗值。 (RMK00574) . 【TEST ROOM】生產前請向實驗室借量測電阻用的機子 ！ (RMK00574) . 【阻抗值】若沒特別要求，阻抗請管制管制10^6 ~ 10^9 Ω/□ (RMK00574) | 訂單:2505DFD085/010 RCL 無 <生產備註> 事項 | 訂單:2505DFD085/010 CCPK 無 <生產備註> 事項 | 訂單:2505DFD085/010 CGQC <品檢備註> 事項如下 . 弓形度、 波高、 急峻度,每顆鋼捲皆須詳細記錄. (RMK00058) . 每二顆母鋼捲需切2M板量測急峻度,並記錄於外觀檢查記錄表內. (RMK00058) . 出口鋼捲盤捲後目視不允許有鼓起. (RMK00058) | 訂單:2505DFD085/010 CCQC <品檢備註> 事項如下 . 1.本單若塗裝背面漆一律改為REVERSE COATING 例外訂單如下敘述 (RMK00163) . 2.例外訂單為R字頭超低光澤與PVDF (＞25μ)，背面漆可改 NATURE COATING，但搭配底漆避免遮蓋性不佳 (RMK00163) . ★品檢注意！JIS&CNS 訂單必須每滿50噸一定要再做一次TEST (RMK00259) . 【塗裝室】注意！抗靜電塗料請用濾網，不要用濾心。以免導電骨材濾光光影響阻抗值 (RMK00564) . 【塗裝室】面漆為抗靜電塗料其中包含導電骨材，因此不得用濾心要改用濾網。注意！膜厚過低會影響阻抗值。 (RMK00574) . 【TEST ROOM】生產前請向實驗室借量測電阻用的機子 ！ (RMK00574) . 【阻抗值】若沒特別要求，阻抗請管制管制10^6 ~ 10^9 Ω/□ (RMK00574) | 訂單:2505DFD085/010 TOL 無 <生產備註> 事項 | 【分切】郁潔曰：限重3.5~4噸，若切不進請聯絡MKT郁潔。^^/CC1/CC2^^ <<.E_CHIN 2025/12/11 10:00.>> | 訂單 2505DFD085/010 修改記錄如下: 20251210 15:10:48 (22030) 退火碼: >> S1, 用途碼: >> CIA006, 背面標示: >> C008, 訂單背面顏色(五碼): >> BW736, 背面漆膜厚: >> NOM, 背面漆塗漆型式幾塗幾烤: >> 1, 鉻酸鹽: >> Z, 訂單厚度: >> 0.476, 訂單重: >> 20, 重量容許率(下限): >> 10, 重量容許率(上限): >> 10, 訂單寬度: >> 911, 鍍製方式: >> BC, 鋼捲內徑: >> 508, 鋼捲下限重: >> 3.5, 鋼捲上限重: >> 4, 壓花條件碼: >> -, 表面花紋: >> R, 綠色識別碼: >> -, 印刷輥號: >> -, 產品代碼: >> PPGL, 皮膜碼: >> -, 單位別: >> M, 油品種類: >> Z, 塗油量: >> Z, 包裝代碼: >> S4 , 保護膜碼: >> -, 客戶試片取樣數量: >> 0, 客戶試片取樣型式: >> -, 調質碼: >> S, 套筒碼: >> P , 規格: >> CGLC400-10, 製造標準: >> CNS, 表面處理劑種類: >> Z, 表面處理劑塗佈量: >> Z, 伸長率測試: >> N, 硬度測試碼: >> N, 抗拉強度測試: >> N, 降伏強度測試: >> N, 厚度變異: >> 0, 訂單正面顏色(五碼): >> EY316, 正面漆膜厚: >> 25, 正面漆塗漆型式幾塗幾烤: >> 2, 修邊碼: >> Y, 重量碼: >> AW, 鋼捲捲向: >> O, 鍍層碼: >> AZ70, | *:
PPGL | 2505DFD085/011 | 1. 單捲限重檢核 (原料重:15~20, 分切困難:16.00~17.50,20.00~20.00, 單捲限重:3.50~4.00)(OFP00031)-{.不符.} | 1. 部分大陸料含B元素超過CNS規範管制，故請原料CNS規範之訂單不要配大陸料 (OFP00684)-{.不符.} | 1. 注意！因客戶有特殊寬度公差需求，因此本SPEC 比照寬度需求 0~+5 設定。用於一般用途請回復正常寬度公差 (OFP00496)-{.不符.} 2. 要求寬度公差 0~+3 確認：HR=2.02 CR1=915 CR2=914 CR/CG寬度公差=+6/+5 (參2009DFD036/001) (OFP00503)-{.不符.} 3. 部分大陸料含B元素超過CNS規範管制，故請原料CNS規範之訂單不要配大陸料 (OFP00684)-{.不符.} | 訂單:2505DFD085/011 CPL <生產備註> 事項如下 . 除HGI/ HGL 訂單邊緣不噴油. 其餘皆側緣噴油 (RMK00285) . CNS AZ70 鍍層相當於 SYSCO AZ070 鍍層 (RMK00295) | 訂單:2505DFD085/011 CR1 <生產備註> 事項如下 . 完軋寬度超出管制值上限≦2mm時,冷軋繼續生產並填寫品質異常通報單給鍍鋅線,以便調整張力與板溫 (RMK00278) . CNS AZ70 鍍層相當於 SYSCO AZ070 鍍層 (RMK00295) | 訂單:2505DFD085/011 CR2 <生產備註> 事項如下 . 完軋寬度超出管制值上限≦2mm時,冷軋繼續生產並填寫品質異常通報單給鍍鋅線,以便調整張力與板溫 (RMK00278) . CNS AZ70 鍍層相當於 SYSCO AZ070 鍍層 (RMK00295) | 訂單:2505DFD085/011 CG1 <生產備註> 事項如下 . 弓形度、 波高、 急峻度,每顆鋼捲皆須詳細記錄. (RMK00058) . 平板類,鍍鋅生產時SKIN PASS & T/L 請依據鍍鋅標準規定生產. (RMK00058) . 每二顆母鋼捲需切2M板量測急峻度,並記錄於外觀檢查記錄表內. (RMK00058) . 出口鋼捲盤捲後目視不允許有鼓起. (RMK00058) | 訂單:2505DFD085/011 CG2 <生產備註> 事項如下 . 弓形度、 波高、 急峻度,每顆鋼捲皆須詳細記錄. (RMK00058) . 平板類,鍍鋅生產時SKIN PASS & T/L 請依據鍍鋅標準規定生產. (RMK00058) . 每二顆母鋼捲需切2M板量測急峻度,並記錄於外觀檢查記錄表內. (RMK00058) . 出口鋼捲盤捲後目視不允許有鼓起. (RMK00058) | 訂單:2505DFD085/011 CC1 <生產備註> 事項如下 . 【分切】郁潔曰：限重3.5~4噸，若切不進請聯絡MKT郁潔 (RMK-E_CHIN) . 使用紙套筒請出口主操注意調整張力設定 背面標示要記得噴印. (RMK00058) . 每顆母鋼捲需切2M板量測急峻度,並記錄於報表內. (RMK00058) . 表面要求嚴格,不允許鋅痕,線痕,壓痕,樹皮(曾被訴賠)...等缺陷. (RMK00058) . 室內隔間用料2邊7MM以內允許輕微缺陷,如邊緣應變痕,點狀未著漆,亮痕… (RMK00058) . 1.本單若塗裝背面漆一律改為REVERSE COATING 例外訂單如下敘述 (RMK00163) . 2.例外訂單為R字頭超低光澤與PVDF (＞25μ)，背面漆可改 NATURE COATING，但搭配底漆避免遮蓋性不佳 (RMK00163) . ★品檢注意！JIS&CNS 訂單必須每滿50噸一定要再做一次TEST (RMK00259) | 訂單:2505DFD085/011 CC2 <生產備註> 事項如下 . 【分切】郁潔曰：限重3.5~4噸，若切不進請聯絡MKT郁潔 (RMK-E_CHIN) . 使用紙套筒請出口主操注意調整張力設定 背面標示要記得噴印. (RMK00058) . 每顆母鋼捲需切2M板量測急峻度,並記錄於報表內. (RMK00058) . 表面要求嚴格,不允許鋅痕,線痕,壓痕,樹皮(曾被訴賠)...等缺陷. (RMK00058) . 室內隔間用料2邊7MM以內允許輕微缺陷,如邊緣應變痕,點狀未著漆,亮痕… (RMK00058) . 1.本單若塗裝背面漆一律改為REVERSE COATING 例外訂單如下敘述 (RMK00163) . 2.例外訂單為R字頭超低光澤與PVDF (＞25μ)，背面漆可改 NATURE COATING，但搭配底漆避免遮蓋性不佳 (RMK00163) . ★品檢注意！JIS&CNS 訂單必須每滿50噸一定要再做一次TEST (RMK00259) | 訂單:2505DFD085/011 RCL 無 <生產備註> 事項 | 訂單:2505DFD085/011 CCPK 無 <生產備註> 事項 | 訂單:2505DFD085/011 CGQC <品檢備註> 事項如下 . 弓形度、 波高、 急峻度,每顆鋼捲皆須詳細記錄. (RMK00058) . 每二顆母鋼捲需切2M板量測急峻度,並記錄於外觀檢查記錄表內. (RMK00058) . 出口鋼捲盤捲後目視不允許有鼓起. (RMK00058) | 訂單:2505DFD085/011 CCQC <品檢備註> 事項如下 . 1.本單若塗裝背面漆一律改為REVERSE COATING 例外訂單如下敘述 (RMK00163) . 2.例外訂單為R字頭超低光澤與PVDF (＞25μ)，背面漆可改 NATURE COATING，但搭配底漆避免遮蓋性不佳 (RMK00163) . ★品檢注意！JIS&CNS 訂單必須每滿50噸一定要再做一次TEST (RMK00259) | 訂單:2505DFD085/011 TOL 無 <生產備註> 事項 | 【分切】郁潔曰：限重3.5~4噸，若切不進請聯絡MKT郁潔^^/CC1/CC2/ <<.E_CHIN 2025/12/30 11:31.>> | 訂單 2505DFD085/011 修改記錄如下: 20251229 15:22:13 (22030) 退火碼: >> S1, 用途碼: >> CIA007, 背面標示: >> C008, 訂單背面顏色(五碼): >> BW736, 背面漆膜厚: >> NOM, 背面漆塗漆型式幾塗幾烤: >> 1, 鉻酸鹽: >> Z, 訂單厚度: >> 0.476, 訂單重: >> 60, 重量容許率(下限): >> 10, 重量容許率(上限): >> 10, 訂單寬度: >> 911, 鍍製方式: >> BC, 鋼捲內徑: >> 508, 鋼捲下限重: >> 3.5, 鋼捲上限重: >> 4, 壓花條件碼: >> -, 表面花紋: >> R, 綠色識別碼: >> -, 印刷輥號: >> -, 產品代碼: >> PPGL, 皮膜碼: >> -, 單位別: >> M, 油品種類: >> Z, 塗油量: >> Z, 包裝代碼: >> S4 , 保護膜碼: >> -, 客戶試片取樣數量: >> 0, 客戶試片取樣型式: >> -, 調質碼: >> S, 套筒碼: >> P , 規格: >> CGLC400-10, 製造標準: >> CNS, 表面處理劑種類: >> Z, 表面處理劑塗佈量: >> Z, 伸長率測試: >> N, 硬度測試碼: >> N, 抗拉強度測試: >> N, 降伏強度測試: >> N, 厚度變異: >> 0, 訂單正面顏色(五碼): >> LY216, 正面漆膜厚: >> 25, 正面漆塗漆型式幾塗幾烤: >> 2, 修邊碼: >> Y, 重量碼: >> AW, 鋼捲捲向: >> O, 鍍層碼: >> AZ70, | *:
PPGI | 2505DFD086/001 | 1. ●依旭台背面（正面漆塗料）發泡黏著性不佳（CC250503），要確認背面是否要發泡● (OFP00739)-{.不符.} 2. 單捲限重檢核 (原料重:9~14, 分切困難:10.00~10.50, 單捲限重:2.50~3.50)(OFP00031)-{.不符.} 3. 表面非平整之色碼解捲易變形需強制業務使用鋼套桶 ( 垃圾桶用E、網紋漆套桶用C ) (正面色碼:RYE922, 套筒碼:E 不符)(OFP00048)-{.不符.} | 1. 部分大陸料含B元素超過CNS規範管制，故請原料CNS規範之訂單不要配大陸料 (OFP00684)-{.不符.} | 1. 方針管制之特殊產品，請設定訂單追蹤以利確實掌握每批生產情況，滾動調整。 (OFP00142)-{.不符.} 2. CQ CR厚度超過0.7MM後要注意CR1與CR2修邊寬度要確認 (OFP00157)-{.不符.} 3. 【提醒】！本單為直立式包裝，嚴禁鍍鋅或烤漆後以STAGGER捲取 (OFP00451)-{.不符.} 4. 【提醒 審單人員】CR≧0.6 要於烤漆備註調降 PMT等相關。★KP抗塵PVDF不受此限 (OFP00509)-{.不符.} 5. ●垃圾桶中絞缺陷發生時也都是CR1軋的，暫指定CR2 試產● (OFP00615)-{.不符.} 6. 部分大陸料含B元素超過CNS規範管制，故請原料CNS規範之訂單不要配大陸料 (OFP00684)-{.不符.} 7. ●依旭台背面（正面漆塗料）發泡黏著性不佳（CC250503），要確認背面是否要發泡● (OFP00739)-{.不符.} 8. 用途別對應選配碼不符 (用途碼:CIR029, 選配碼:- 不符)(OFP00030)-{.不符.} 9. 表面非平整之色碼解捲易變形需強制業務使用鋼套桶 ( 垃圾桶用E、網紋漆套桶用C ) (正面色碼:RYE922, 套筒碼:E 不符)(OFP00048)-{.不符.} | 訂單:2505DFD086/001 CPL <生產備註> 事項如下 . 除HGI/ HGL 訂單邊緣不噴油. 其餘皆側緣噴油 (RMK00285) | 訂單:2505DFD086/001 CR1 <生產備註> 事項如下 . 【專案負責人】RD 何冠霆 (RMK-E_CHIN) . 每組工輥生產之第一顆鋼捲, 檢查振動輥痕或砂輪痕 (RMK00307) | 訂單:2505DFD086/001 CR2 <生產備註> 事項如下 . 【專案負責人】RD 何冠霆 (RMK-E_CHIN) . 每組工輥生產之第一顆鋼捲, 檢查振動輥痕或砂輪痕 (RMK00307) | 訂單:2505DFD086/001 CG1 <生產備註> 事項如下 . 【專案負責人】RD 何冠霆 (RMK-E_CHIN) . 5.鍍層量管制 ≦120 g/m2。 (RMK-E_CHIN) . 4. SKP伸長率≧2.0%，T/L伸長率≧0.20%。 (RMK-E_CHIN) . 3.客戶不允許有鋅痕(Nozzle mark)、垂紋、鋅渣、板面顆粒(鋅渣)、凹點等缺陷，其它外觀品質管制同"松下洗衣機外殼"-烤漆底板家電用途之管制標準。 (RMK-E_CHIN) . 2. NOZZLE熱風溫度280℃以上，NOZZLE GAP愈小且風壓愈小越好 (RMK-E_CHIN) . 1.工輥：上、下工輥 Ra: 0.5-0.8μm--同冰箱側板(烤漆底板)工輥設定。 (RMK-E_CHIN) . 本單於烤漆正背面都塗裝正面漆，因此鍍鋅請管制背面表面品質比照正面 (RMK00363) . 【★鍍層量管制★】若鍍層大於120g/m2，需進行通報與切除 (RMK00695) | 訂單:2505DFD086/001 CG2 <生產備註> 事項如下 . 【專案負責人】RD 何冠霆 (RMK-E_CHIN) . 5.鍍層量管制 ≦120 g/m2。 (RMK-E_CHIN) . 4. SKP伸長率≧2.0%，T/L伸長率≧0.20%。 (RMK-E_CHIN) . 3.客戶不允許有鋅痕(Nozzle mark)、垂紋、鋅渣、板面顆粒(鋅渣)、凹點等缺陷，其它外觀品質管制同"松下洗衣機外殼"-烤漆底板家電用途之管制標準。 (RMK-E_CHIN) . 2. NOZZLE熱風溫度280℃以上，NOZZLE GAP愈小且風壓愈小越好 (RMK-E_CHIN) . 1.工輥：上、下工輥 Ra: 0.5-0.8μm--同冰箱側板(烤漆底板)工輥設定。 (RMK-E_CHIN) . 本單於烤漆正背面都塗裝正面漆，因此鍍鋅請管制背面表面品質比照正面 (RMK00363) . 【★鍍層量管制★】若鍍層大於120g/m2，需進行通報與切除 (RMK00695) | 訂單:2505DFD086/001 CC1 <生產備註> 事項如下 . 【專案負責人】RD 何冠霆 (RMK-E_CHIN) . 【PMT】1.1.因為CR厚 0.808 mm，TOP 標準PMT以229℃去計算 (RMK-E_CHIN) . 11. 請勿堆疊(紅色標籤) (RMK-E_CHIN) . 10. CC2若生產過程有T/L打開的情形, 務必通知品檢做紀錄, 必須經過切除或重整後才能放行。 (RMK-E_CHIN) . 9. 外觀(板面顆粒...等)請參照「松下洗衣機外殼PCM」管制標準放行。震動輥痕: 只能允許動態極輕微/靜態目視無感之程度(參照客戶簽認之限度樣本)。 (RMK-E_CHIN) . 8. 正面塗佈量目標290±10 (避免光澤異常與目視色差)， 客戶無要求管制膜厚，正面/背面總塗佈量≧80%可放行。 (RMK-E_CHIN) . 7. 出口品檢項目：加做「應變痕測試」: 衝艾克森6mm觀察平板處有無應變痕(判定參考缺陷樣本), 以及維持測試 fluting test，頻率: 1次/母鋼。 (RMK-E_CHIN) . 6. 正面漆含骨材，收捲請增加張力，使用高強度紙套筒(18mm代碼E). (RMK-E_CHIN) . 5. 此排程需要 Fluting Test ,張力整平機伸長率須設定0.04～0.06%。 (RMK-E_CHIN) . 4. 背面漆：7Y9A12使用CPH #50μ濾心+ #250鐵濾網，為避免繩紋 底漆(1PU114) R塗裝 / 背面漆(7Y9A12) R塗裝， Thinner 為No 2B。 (RMK-E_CHIN) . 3. 正面漆：RYE922(Rough) 為避免繩紋採R塗裝，Thinner 為No 2B，使用不銹鋼濾網 (#32 mesh)，PMT為230±10℃。 (RMK-E_CHIN) . 2. 底漆：1PU114，使用CP#75μ濾心，R塗裝。 (RMK-E_CHIN) . 1. 線速度40mpm，GI底材請使用表調。 (RMK-E_CHIN) . 冷軋厚度 > 0.8mm 內圈須插入二張瓦楞紙,防止端板印痕.客戶為益大時不可加瓦楞紙 (RMK00059) . 1.本單若塗裝背面漆一律改為REVERSE COATING 例外訂單如下敘述 (RMK00163) . 2.例外訂單為R字頭超低光澤與PVDF (＞25μ)，背面漆可改 NATURE COATING，但搭配底漆避免遮蓋性不佳 (RMK00163) . ★品檢注意！JIS&CNS 訂單必須每滿50噸一定要再做一次TEST (RMK00259) . 【捲取】注意！本單為直立式包裝。禁用STAGGER捲取送包裝！送RCL重處理例外。 (RMK00512) . 【PMT】1.2.CC2計算完後面漆每個ZONE 爐溫各降8℃為最終爐溫 (RMK00568) . 【PMT】1.3.CC2因爐溫各降8℃為最終爐溫，請股長於TEST時 確實量測板溫 (RMK00568) . 【PMT】1.4.若發現PMT不足，請上調ZONE溫度並回饋工程師 (RMK00568) . 【PMT】1.5.品檢注意！因標準PMT有下修請注意MEK測試 (RMK00568) . 【PMT】1.6.厚板少生產，請領班量測板溫並記錄之 (RMK00568) | 訂單:2505DFD086/001 CC2 <生產備註> 事項如下 . 【專案負責人】RD 何冠霆 (RMK-E_CHIN) . 【PMT】1.1.因為CR厚 0.808 mm，TOP 標準PMT以229℃去計算 (RMK-E_CHIN) . 11. 請勿堆疊(紅色標籤) (RMK-E_CHIN) . 10. CC2若生產過程有T/L打開的情形, 務必通知品檢做紀錄, 必須經過切除或重整後才能放行。 (RMK-E_CHIN) . 9. 外觀(板面顆粒...等)請參照「松下洗衣機外殼PCM」管制標準放行。震動輥痕: 只能允許動態極輕微/靜態目視無感之程度(參照客戶簽認之限度樣本)。 (RMK-E_CHIN) . 8. 正面塗佈量目標290±10 (避免光澤異常與目視色差)， 客戶無要求管制膜厚，正面/背面總塗佈量≧80%可放行。 (RMK-E_CHIN) . 7. 出口品檢項目：加做「應變痕測試」: 衝艾克森6mm觀察平板處有無應變痕(判定參考缺陷樣本), 以及維持測試 fluting test，頻率: 1次/母鋼。 (RMK-E_CHIN) . 6. 正面漆含骨材，收捲請增加張力，使用高強度紙套筒(18mm代碼E). (RMK-E_CHIN) . 5. 此排程需要 Fluting Test ,張力整平機伸長率須設定0.04～0.06%。 (RMK-E_CHIN) . 4. 背面漆：7Y9A12使用CPH #50μ濾心+ #250鐵濾網，為避免繩紋 底漆(1PU114) R塗裝 / 背面漆(7Y9A12) R塗裝， Thinner 為No 2B。 (RMK-E_CHIN) . 3. 正面漆：RYE922(Rough) 為避免繩紋採R塗裝，Thinner 為No 2B，使用不銹鋼濾網 (#32 mesh)，PMT為230±10℃。 (RMK-E_CHIN) . 2. 底漆：1PU114，使用CP#75μ濾心，R塗裝。 (RMK-E_CHIN) . 1. 線速度40mpm，GI底材請使用表調。 (RMK-E_CHIN) . 冷軋厚度 > 0.8mm 內圈須插入二張瓦楞紙,防止端板印痕.客戶為益大時不可加瓦楞紙 (RMK00059) . 1.本單若塗裝背面漆一律改為REVERSE COATING 例外訂單如下敘述 (RMK00163) . 2.例外訂單為R字頭超低光澤與PVDF (＞25μ)，背面漆可改 NATURE COATING，但搭配底漆避免遮蓋性不佳 (RMK00163) . 20120627晨會決議 CC2生產 PPGI 時請使用表調 (RMK00191) . ★品檢注意！JIS&CNS 訂單必須每滿50噸一定要再做一次TEST (RMK00259) . 【捲取】注意！本單為直立式包裝。禁用STAGGER捲取送包裝！送RCL重處理例外。 (RMK00512) . 【PMT】1.2.CC2計算完後面漆每個ZONE 爐溫各降8℃為最終爐溫 (RMK00568) . 【PMT】1.3.CC2因爐溫各降8℃為最終爐溫，請股長於TEST時 確實量測板溫 (RMK00568) . 【PMT】1.4.若發現PMT不足，請上調ZONE溫度並回饋工程師 (RMK00568) . 【PMT】1.5.品檢注意！因標準PMT有下修請注意MEK測試 (RMK00568) . 【PMT】1.6.厚板少生產，請領班量測板溫並記錄之 (RMK00568) | 訂單:2505DFD086/001 RCL <生產備註> 事項如下 . 冷軋厚度 > 0.8mm 內圈須插入二張瓦楞紙,防止端板印痕.客戶為益大時不可加瓦楞紙 (RMK00059) . 【捲取】注意！本單為直立式包裝。禁用STAGGER捲取送包裝！送RCL重處理例外。 (RMK00512) | 訂單:2505DFD086/001 CCPK 無 <生產備註> 事項 | 訂單:2505DFD086/001 CGQC <品檢備註> 事項如下 . 【專案負責人】RD 何冠霆 (RMK-E_CHIN) . 5.鍍層量管制 ≦120 g/m2。 (RMK-E_CHIN) . 4. SKP伸長率≧2.0%，T/L伸長率≧0.20%。 (RMK-E_CHIN) . 3.客戶不允許有鋅痕(Nozzle mark)、垂紋、鋅渣、板面顆粒(鋅渣)、凹點等缺陷，其它外觀品質管制同"松下洗衣機外殼"-烤漆底板家電用途之管制標準。 (RMK-E_CHIN) . 2. NOZZLE熱風溫度280℃以上，NOZZLE GAP愈小且風壓愈小越好 (RMK-E_CHIN) . 1.工輥：上、下工輥 Ra: 0.5-0.8μm--同冰箱側板(烤漆底板)工輥設定。 (RMK-E_CHIN) . 本單於烤漆正背面都塗裝正面漆，因此鍍鋅請管制背面表面品質比照正面 (RMK00363) . 【★鍍層量管制★】若鍍層大於120g/m2，需進行通報與切除 (RMK00695) | 訂單:2505DFD086/001 CCQC <品檢備註> 事項如下 . 【專案負責人】RD 何冠霆 (RMK-E_CHIN) . 【PMT】1.1.因為CR厚 0.808 mm，TOP 標準PMT以229℃去計算 (RMK-E_CHIN) . 11. 請勿堆疊(紅色標籤) (RMK-E_CHIN) . 10. CC2若生產過程有T/L打開的情形, 務必通知品檢做紀錄, 必須經過切除或重整後才能放行。 (RMK-E_CHIN) . 9. 外觀(板面顆粒...等)請參照「松下洗衣機外殼PCM」管制標準放行。震動輥痕: 只能允許動態極輕微/靜態目視無感之程度(參照客戶簽認之限度樣本)。 (RMK-E_CHIN) . 8. 正面塗佈量目標290±10 (避免光澤異常與目視色差)， 客戶無要求管制膜厚，正面/背面總塗佈量≧80%可放行。 (RMK-E_CHIN) . 7. 出口品檢項目：加做「應變痕測試」: 衝艾克森6mm觀察平板處有無應變痕(判定參考缺陷樣本), 以及維持測試 fluting test，頻率: 1次/母鋼。 (RMK-E_CHIN) . 6. 正面漆含骨材，收捲請增加張力，使用高強度紙套筒(18mm代碼E). (RMK-E_CHIN) . 5. 此排程需要 Fluting Test ,張力整平機伸長率須設定0.04～0.06%。 (RMK-E_CHIN) . 4. 背面漆：7Y9A12使用CPH #50μ濾心+ #250鐵濾網，為避免繩紋 底漆(1PU114) R塗裝 / 背面漆(7Y9A12) R塗裝， Thinner 為No 2B。 (RMK-E_CHIN) . 3. 正面漆：RYE922(Rough) 為避免繩紋採R塗裝，Thinner 為No 2B，使用不銹鋼濾網 (#32 mesh)，PMT為230±10℃。 (RMK-E_CHIN) . 2. 底漆：1PU114，使用CP#75μ濾心，R塗裝。 (RMK-E_CHIN) . 1. 線速度40mpm，GI底材請使用表調。 (RMK-E_CHIN) . 冷軋厚度 > 0.8mm 內圈須插入二張瓦楞紙,防止端板印痕.客戶為益大時不可加瓦楞紙 (RMK00059) . 1.本單若塗裝背面漆一律改為REVERSE COATING 例外訂單如下敘述 (RMK00163) . 2.例外訂單為R字頭超低光澤與PVDF (＞25μ)，背面漆可改 NATURE COATING，但搭配底漆避免遮蓋性不佳 (RMK00163) . ★品檢注意！JIS&CNS 訂單必須每滿50噸一定要再做一次TEST (RMK00259) . 【捲取】注意！本單為直立式包裝。禁用STAGGER捲取送包裝！送RCL重處理例外。 (RMK00512) . 【PMT】1.2.CC2計算完後面漆每個ZONE 爐溫各降8℃為最終爐溫 (RMK00568) . 【PMT】1.3.CC2因爐溫各降8℃為最終爐溫，請股長於TEST時 確實量測板溫 (RMK00568) . 【PMT】1.4.若發現PMT不足，請上調ZONE溫度並回饋工程師 (RMK00568) . 【PMT】1.5.品檢注意！因標準PMT有下修請注意MEK測試 (RMK00568) . 【PMT】1.6.厚板少生產，請領班量測板溫並記錄之 (RMK00568) | 訂單:2505DFD086/001 TOL 無 <生產備註> 事項 | 1.工輥：上、下工輥 Ra: 0.5-0.8μm--同冰箱側板(烤漆底板)工輥設定。^^/CG1/CG2/CGQC/ <<.E_CHIN 2025/06/05 07:48.>> 2. NOZZLE熱風溫度280℃以上，NOZZLE GAP愈小且風壓愈小越好^^/CG1/CG2/CGQC/ <<.E_CHIN 2025/06/05 07:48.>> 3.客戶不允許有鋅痕(Nozzle mark)、垂紋、鋅渣、板面顆粒(鋅渣)、凹點等缺陷，其它外觀品質管制同"松下洗衣機外殼"-烤漆底板家電用途之管制標準。^^/CG1/CG2/CGQC/ <<.E_CHIN 2025/06/05 07:48.>> 4. SKP伸長率≧2.0%，T/L伸長率≧0.20%。^^/CG1/CG2/CGQC/ <<.E_CHIN 2025/06/05 07:49.>> 5.鍍層量管制 ≦120 g/m2。^^/CG1/CG2/CGQC/ <<.E_CHIN 2025/06/05 07:49.>> 1. 線速度40mpm，GI底材請使用表調。^^/CC1/CC2/CCQC/ <<.E_CHIN 2025/06/05 07:50.>> 2. 底漆：1PU114，使用CP#75μ濾心，R塗裝。^^/CC1/CC2/CCQC/ <<.E_CHIN 2025/06/05 07:51.>> 3. 正面漆：RYE922(Rough) 為避免繩紋採R塗裝，Thinner 為No 2B，使用不銹鋼濾網 (#32 mesh)，PMT為230±10℃。^^/CC1/CC2/CCQC/ <<.E_CHIN 2025/06/05 07:51.>> 4. 背面漆：7Y9A12使用CPH #50μ濾心+ #250鐵濾網，為避免繩紋 底漆(1PU114) R塗裝 / 背面漆(7Y9A12) R塗裝， Thinner 為No 2B。^^/CC1/CC2/CCQC/ <<.E_CHIN 2025/06/05 07:51.>> 5. 此排程需要 Fluting Test ,張力整平機伸長率須設定0.04～0.06%。^^/CC1/CC2/CCQC/ <<.E_CHIN 2025/06/05 07:51.>> 6. 正面漆含骨材，收捲請增加張力，使用高強度紙套筒(18mm代碼E).^^/CC1/CC2/CCQC/ <<.E_CHIN 2025/06/05 07:56.>> 7. 出口品檢項目：加做「應變痕測試」: 衝艾克森6mm觀察平板處有無應變痕(判定參考缺陷樣本), 以及維持測試 fluting test，頻率: 1次/母鋼。^^/CC1/CC2/CCQC/ <<.E_CHIN 2025/06/05 07:56.>> 8. 正面塗佈量目標290±10 (避免光澤異常與目視色差)， 客戶無要求管制膜厚，正面/背面總塗佈量≧80%可放行。^^/CC1/CC2/CCQC/ <<.E_CHIN 2025/06/05 07:57.>> 9. 外觀(板面顆粒...等)請參照「松下洗衣機外殼PCM」管制標準放行。震動輥痕: 只能允許動態極輕微/靜態目視無感之程度(參照客戶簽認之限度樣本)。^^/CC1/CC2/CCQC/ <<.E_CHIN 2025/06/05 07:57.>> 10. CC2若生產過程有T/L打開的情形, 務必通知品檢做紀錄, 必須經過切除或重整後才能放行。^^/CC1/CC2/CCQC/ <<.E_CHIN 2025/06/05 07:58.>> 11. 請勿堆疊(紅色標籤)^^/CC1/CC2/CCQC/MKT/ <<.E_CHIN 2025/06/05 07:58.>> 【PMT】1.1.因為CR厚 0.808 mm，TOP 標準PMT以229℃去計算^^/CC1/CC2/CCQC/^^/CC1/CC2/CCQC/ <<.E_CHIN 2025/06/05 08:16.>> 【專案負責人】RD 何冠霆^^/CR1/CR2/CG1/CG2/CC1/CC2/CGQC/CCQC/ <<.E_CHIN 2025/06/05 08:16.>> | 訂單 2505DFD086/001 修改記錄如下: 20250529 11:17:32 (24020) 退火碼: >> S1, 用途碼: >> CIR029, 背面標示: >> S000, 訂單背面顏色(五碼): >> 7Y9A1, 背面漆膜厚: >> NOM, 背面漆塗漆型式幾塗幾烤: >> 2, 鉻酸鹽: >> Z, 訂單厚度: >> 0.8, 訂單重: >> 15, 重量容許率(下限): >> 10, 重量容許率(上限): >> 10, 訂單寬度: >> 700, 鍍製方式: >> BC, 鋼捲內徑: >> 508, 鋼捲下限重: >> 2.5, 鋼捲上限重: >> 3.5, 壓花條件碼: >> -, 表面花紋: >> Z, 綠色識別碼: >> -, 印刷輥號: >> -, 產品代碼: >> PPGI, 皮膜碼: >> -, 單位別: >> M, 油品種類: >> Z, 塗油量: >> Z, 包裝代碼: >> D7 , 保護膜碼: >> -, 客戶試片取樣型式: >> -, 調質碼: >> S, 套筒碼: >> E , 規格: >> CGCC-10, 製造標準: >> CNS, 表面處理劑種類: >> Z, 表面處理劑塗佈量: >> Z, 伸長率測試: >> Y, 硬度測試碼: >> Y, 抗拉強度測試: >> Y, 降伏強度測試: >> Y, 厚度變異: >> 0, 訂單正面顏色(五碼): >> RYE92, 正面漆膜厚: >> 25, 正面漆塗漆型式幾塗幾烤: >> 2, 修邊碼: >> Y, 重量碼: >> AW, 鋼捲捲向: >> O, 鍍層碼: >> Z08, | *:
TPPAL | 2505DLD001/001 | 1. 鋁板代工！向客戶確認烤漆後可否 STAGGER捲取 (OFP00682)-{.不符.} 2. 避免客戶下單用途別與色碼不符 (用途碼:CIR027, 正面色碼:NBW67S 不符)(OFP00029)-{.不符.} |  | 1. 【防止線上目視色差，請KP注意調整傾向（參 2023/07/25 發出 MAIL）--->L、A、B皆正偏向】 (OFP00623)-{.不符.} 2. PPSUS&PPAL 單位長度(M/T)要自己算完後修改 SOP內容。RD洗衣機外殼用可用 -0.04～0 去算 (OFP00649)-{.不符.} 3. 鋁板代工！向客戶確認烤漆後可否 STAGGER捲取 (OFP00682)-{.不符.} 4. 鋁板代工鋼捲需：1.計算單位長度。2.於訂單追蹤中提醒"本單寬度 XXX請使用加寬套桶" (OFP00714)-{.不符.} | 訂單:2505DLD001/001 CPL 無 <生產備註> 事項 | 訂單:2505DLD001/001 CR1 無 <生產備註> 事項 | 訂單:2505DLD001/001 CR2 無 <生產備註> 事項 | 訂單:2505DLD001/001 CG1 無 <生產備註> 事項 | 訂單:2505DLD001/001 CG2 無 <生產備註> 事項 | 訂單:2505DLD001/001 CC1 <生產備註> 事項如下 . 請勿堆疊 (RMK00638) . 1.客戶提供之鋁捲原料投入生產，出、入口鋼捲請小心輕放。 (RMK00703) . 2. 1Pass生產： 線速: 40mpm 印刷輥號: F44-C1300， (第1PASS需使用表調&前處理) (RMK00703) . 3. Base 2輥R塗裝，濾心50μ，Thinner No.2B，粘度50±10"，PMT設定為232℃ (RMK00703) . 4. Printer Head 2 印刷棕柚木紋圖案 (NBT67S)。Printer Head 4 塗裝1E6172，PMT設定為232℃。 (RMK00703) . 5.1E6172 Clear有含骨材，塗裝黏度：先以原液塗裝視塗裝板面狀況作調整。 (RMK00703) . 6.Clear稀釋Thinner為No.2B，濾心125μ。 (RMK00703) . 7.品檢依SYSCO印刷產品測試項目檢測與記錄，性能數據由客戶自行判定。 (RMK00703) . 8. TSD外觀若發現嚴重缺陷請暫留，後續再作處置。 (RMK00703) . 9.請出口CC2主操要加襯套(內圈&外側緣)。 (RMK00703) . 【入口】鋁捲原料拆包時幫忙檢查外觀有無損傷？ (RMK00711) . 【入口】搬運時請務必加襯套(內圈 & 外側緣)，請小心輕放 (RMK00711) . 【小心輕放】客戶提供之鋁捲原料投入生產，出、入口鋼捲請小心輕放 (RMK00711) . 【單位長度】因鋁捲為客戶提供，因此單位長度為參考用。單若有超出範圍請回饋 TDCC (RMK00711) . 【★轉換CR 厚度特別注意★】鋁板密度（2.7）約鋼鐵（7.85）的1/3倍，因此張力與PMT CR以 "訂單厚度/3" mm 計算 (RMK00711) . 【品質管制】和桑新產品"印刷天花板"品質管制同印刷室內隔間。(因和桑以一般印刷室內隔間 TEST OK） (RMK00711) . 【堆疊】請勿堆疊 (RMK00711) . 【★邊緣品質特別注意★】之前客戶的鋁板板邊毛邊太大又有鋁殘絲, 導致收捲之後邊緣翹起, APR輥面受傷 (RMK00711) . 【捲取】依2406DLD001/001生產經驗 ，客戶修邊過量把edge drop修沒了。容易烤漆後收捲發生鼓起，因此出口一律以 STAGGER捲取 (RMK00711) . 【加寬套桶】因鋁捲使用 STAGGER 捲取，因此需使用加寬套桶 (RMK00711) . 【★單位長度注意★】TPPAL鋁板代工不管制單位重量長度 m/t，但是膜厚依然依放行標準！ (RMK00716) | 訂單:2505DLD001/001 CC2 <生產備註> 事項如下 . 請勿堆疊 (RMK00638) . 1.客戶提供之鋁捲原料投入生產，出、入口鋼捲請小心輕放。 (RMK00703) . 2. 1Pass生產： 線速: 40mpm 印刷輥號: F44-C1300， (第1PASS需使用表調&前處理) (RMK00703) . 3. Base 2輥R塗裝，濾心50μ，Thinner No.2B，粘度50±10"，PMT設定為232℃ (RMK00703) . 4. Printer Head 2 印刷棕柚木紋圖案 (NBT67S)。Printer Head 4 塗裝1E6172，PMT設定為232℃。 (RMK00703) . 5.1E6172 Clear有含骨材，塗裝黏度：先以原液塗裝視塗裝板面狀況作調整。 (RMK00703) . 6.Clear稀釋Thinner為No.2B，濾心125μ。 (RMK00703) . 7.品檢依SYSCO印刷產品測試項目檢測與記錄，性能數據由客戶自行判定。 (RMK00703) . 8. TSD外觀若發現嚴重缺陷請暫留，後續再作處置。 (RMK00703) . 9.請出口CC2主操要加襯套(內圈&外側緣)。 (RMK00703) . 【入口】鋁捲原料拆包時幫忙檢查外觀有無損傷？ (RMK00711) . 【入口】搬運時請務必加襯套(內圈 & 外側緣)，請小心輕放 (RMK00711) . 【小心輕放】客戶提供之鋁捲原料投入生產，出、入口鋼捲請小心輕放 (RMK00711) . 【單位長度】因鋁捲為客戶提供，因此單位長度為參考用。單若有超出範圍請回饋 TDCC (RMK00711) . 【★轉換CR 厚度特別注意★】鋁板密度（2.7）約鋼鐵（7.85）的1/3倍，因此張力與PMT CR以 "訂單厚度/3" mm 計算 (RMK00711) . 【品質管制】和桑新產品"印刷天花板"品質管制同印刷室內隔間。(因和桑以一般印刷室內隔間 TEST OK） (RMK00711) . 【堆疊】請勿堆疊 (RMK00711) . 【★邊緣品質特別注意★】之前客戶的鋁板板邊毛邊太大又有鋁殘絲, 導致收捲之後邊緣翹起, APR輥面受傷 (RMK00711) . 【捲取】依2406DLD001/001生產經驗 ，客戶修邊過量把edge drop修沒了。容易烤漆後收捲發生鼓起，因此出口一律以 STAGGER捲取 (RMK00711) . 【加寬套桶】因鋁捲使用 STAGGER 捲取，因此需使用加寬套桶 (RMK00711) . 【★單位長度注意★】TPPAL鋁板代工不管制單位重量長度 m/t，但是膜厚依然依放行標準！ (RMK00716) | 訂單:2505DLD001/001 RCL 無 <生產備註> 事項 | 訂單:2505DLD001/001 CCPK <生產備註> 事項如下 . 請勿堆疊 (RMK00638) | 訂單:2505DLD001/001 CGQC 無 <品檢備註> 事項 | 訂單:2505DLD001/001 CCQC <品檢備註> 事項如下 . 請勿堆疊 (RMK00638) . 1.客戶提供之鋁捲原料投入生產，出、入口鋼捲請小心輕放。 (RMK00703) . 2. 1Pass生產： 線速: 40mpm 印刷輥號: F44-C1300， (第1PASS需使用表調&前處理) (RMK00703) . 3. Base 2輥R塗裝，濾心50μ，Thinner No.2B，粘度50±10"，PMT設定為232℃ (RMK00703) . 4. Printer Head 2 印刷棕柚木紋圖案 (NBT67S)。Printer Head 4 塗裝1E6172，PMT設定為232℃。 (RMK00703) . 5.1E6172 Clear有含骨材，塗裝黏度：先以原液塗裝視塗裝板面狀況作調整。 (RMK00703) . 6.Clear稀釋Thinner為No.2B，濾心125μ。 (RMK00703) . 7.品檢依SYSCO印刷產品測試項目檢測與記錄，性能數據由客戶自行判定。 (RMK00703) . 8. TSD外觀若發現嚴重缺陷請暫留，後續再作處置。 (RMK00703) . 9.請出口CC2主操要加襯套(內圈&外側緣)。 (RMK00703) . 【入口】鋁捲原料拆包時幫忙檢查外觀有無損傷？ (RMK00711) . 【入口】搬運時請務必加襯套(內圈 & 外側緣)，請小心輕放 (RMK00711) . 【小心輕放】客戶提供之鋁捲原料投入生產，出、入口鋼捲請小心輕放 (RMK00711) . 【單位長度】因鋁捲為客戶提供，因此單位長度為參考用。單若有超出範圍請回饋 TDCC (RMK00711) . 【★轉換CR 厚度特別注意★】鋁板密度（2.7）約鋼鐵（7.85）的1/3倍，因此張力與PMT CR以 "訂單厚度/3" mm 計算 (RMK00711) . 【品質管制】和桑新產品"印刷天花板"品質管制同印刷室內隔間。(因和桑以一般印刷室內隔間 TEST OK） (RMK00711) . 【堆疊】請勿堆疊 (RMK00711) . 【★邊緣品質特別注意★】之前客戶的鋁板板邊毛邊太大又有鋁殘絲, 導致收捲之後邊緣翹起, APR輥面受傷 (RMK00711) . 【捲取】依2406DLD001/001生產經驗 ，客戶修邊過量把edge drop修沒了。容易烤漆後收捲發生鼓起，因此出口一律以 STAGGER捲取 (RMK00711) . 【加寬套桶】因鋁捲使用 STAGGER 捲取，因此需使用加寬套桶 (RMK00711) . 【★單位長度注意★】TPPAL鋁板代工不管制單位重量長度 m/t，但是膜厚依然依放行標準！ (RMK00716) | 訂單:2505DLD001/001 TOL 無 <生產備註> 事項 |  | 訂單 2505DLD001/001 修改記錄如下: 20250512 13:20:20 (21003) 退火碼: >> S1, 用途碼: >> CIR027, 背面標示: >> S000, 訂單背面顏色(五碼): >> BY60T, 背面漆膜厚: >> NOM, 背面漆塗漆型式幾塗幾烤: >> 2, 鉻酸鹽: >> Z, 訂單厚度: >> 0.5, 訂單重: >> 14, 重量容許率(下限): >> 10, 重量容許率(上限): >> 10, 訂單寬度: >> 914, 鍍製方式: >> BC, 鋼捲內徑: >> 508, 鋼捲下限重: >> 1.5, 鋼捲上限重: >> 2, 壓花條件碼: >> -, 表面花紋: >> -, 綠色識別碼: >> -, 印刷輥號: >> F44-C1300, 產品代碼: >> TPPAL, 皮膜碼: >> -, 單位別: >> M, 油品種類: >> Z, 塗油量: >> Z, 包裝代碼: >> D2 , 保護膜碼: >> -, 客戶試片取樣型式: >> -, 調質碼: >> -, 套筒碼: >> S , 規格: >> CALC-20, 製造標準: >> SYSCO, 表面處理劑種類: >> -, 表面處理劑塗佈量: >> -, 伸長率測試: >> N, 硬度測試碼: >> N, 抗拉強度測試: >> N, 降伏強度測試: >> N, 訂單正面顏色(五碼): >> NBW86, 正面漆膜厚: >> NOM, 正面漆塗漆型式幾塗幾烤: >> 2, 修邊碼: >> Y, 重量碼: >> AW, 鋼捲捲向: >> I, 鍍層碼: >> -, 20250512 15:17:49 (21003) 訂單重: 14 >> 10, 鋼捲上限重: 2 >> 3, 訂單正面顏色(五碼): NBW86 >> NBW67, |  | [訂單訊息通知] 2025/05/13 2:06:33 PM 訂單訊息通知 (秦大維 >> 通知 >> HanYu Chen) 訂單訊息 : 請記得提供單位長度讓CC2出口方便作業
TPPAL | 2505DLD001/002 | 1. 鋁板代工！向客戶確認烤漆後可否 STAGGER捲取 (OFP00682)-{.不符.} 2. 避免客戶下單用途別與色碼不符 (用途碼:CIR027, 正面色碼:NBW86S 不符)(OFP00029)-{.不符.} |  | 1. PPSUS&PPAL 單位長度(M/T)要自己算完後修改 SOP內容。RD洗衣機外殼用可用 -0.04～0 去算 (OFP00649)-{.不符.} 2. 鋁板代工！向客戶確認烤漆後可否 STAGGER捲取 (OFP00682)-{.不符.} 3. 鋁板代工鋼捲需：1.計算單位長度。2.於訂單追蹤中提醒"本單寬度 XXX請使用加寬套桶" (OFP00714)-{.不符.} | 訂單:2505DLD001/002 CPL 無 <生產備註> 事項 | 訂單:2505DLD001/002 CR1 無 <生產備註> 事項 | 訂單:2505DLD001/002 CR2 無 <生產備註> 事項 | 訂單:2505DLD001/002 CG1 無 <生產備註> 事項 | 訂單:2505DLD001/002 CG2 無 <生產備註> 事項 | 訂單:2505DLD001/002 CC1 <生產備註> 事項如下 . 請勿堆疊 (RMK00638) . 【入口】鋁捲原料拆包時幫忙檢查外觀有無損傷？ (RMK00711) . 【入口】搬運時請務必加襯套(內圈 & 外側緣)，請小心輕放 (RMK00711) . 【小心輕放】客戶提供之鋁捲原料投入生產，出、入口鋼捲請小心輕放 (RMK00711) . 【單位長度】因鋁捲為客戶提供，因此單位長度為參考用。單若有超出範圍請回饋 TDCC (RMK00711) . 【★轉換CR 厚度特別注意★】鋁板密度（2.7）約鋼鐵（7.85）的1/3倍，因此張力與PMT CR以 "訂單厚度/3" mm 計算 (RMK00711) . 【品質管制】和桑新產品"印刷天花板"品質管制同印刷室內隔間。(因和桑以一般印刷室內隔間 TEST OK） (RMK00711) . 【堆疊】請勿堆疊 (RMK00711) . 【★邊緣品質特別注意★】之前客戶的鋁板板邊毛邊太大又有鋁殘絲, 導致收捲之後邊緣翹起, APR輥面受傷 (RMK00711) . 【捲取】依2406DLD001/001生產經驗 ，客戶修邊過量把edge drop修沒了。容易烤漆後收捲發生鼓起，因此出口一律以 STAGGER捲取 (RMK00711) . 【加寬套桶】因鋁捲使用 STAGGER 捲取，因此需使用加寬套桶 (RMK00711) . 【★單位長度注意★】TPPAL鋁板代工不管制單位重量長度 m/t，但是膜厚依然依放行標準！ (RMK00716) . 1."1Pass"生產： 線速: 40mpm 印刷輥號: F44-C1300 (RMK00727) . 2.Base 2輥R塗裝，濾心50μ，Thinner No.2B，粘度50±10”，PMT設定為232℃ (RMK00727) . 3.Printer Head 2 印刷褐柚木紋圖案 (NBT87S)。Printer Head 4 塗裝1E6172，PMT設定為232℃ (RMK00727) . 4.1E6172 Clear有含骨材，塗裝黏度：先以原液塗裝視塗裝板面狀況作調整 (RMK00727) . 5.Clear稀釋Thinner為No.2B，濾心125μ (RMK00727) . 6.品檢依SYSCO印刷產品測試項目檢測與記錄，性能數據由客戶自行判定 (RMK00727) . 7. TSD外觀若發現嚴重缺陷請暫留，後續再作處置。 (RMK00727) . 8.請出口CC2主操要加襯套(內圈&外側緣) (RMK00727) | 訂單:2505DLD001/002 CC2 <生產備註> 事項如下 . 請勿堆疊 (RMK00638) . 【入口】鋁捲原料拆包時幫忙檢查外觀有無損傷？ (RMK00711) . 【入口】搬運時請務必加襯套(內圈 & 外側緣)，請小心輕放 (RMK00711) . 【小心輕放】客戶提供之鋁捲原料投入生產，出、入口鋼捲請小心輕放 (RMK00711) . 【單位長度】因鋁捲為客戶提供，因此單位長度為參考用。單若有超出範圍請回饋 TDCC (RMK00711) . 【★轉換CR 厚度特別注意★】鋁板密度（2.7）約鋼鐵（7.85）的1/3倍，因此張力與PMT CR以 "訂單厚度/3" mm 計算 (RMK00711) . 【品質管制】和桑新產品"印刷天花板"品質管制同印刷室內隔間。(因和桑以一般印刷室內隔間 TEST OK） (RMK00711) . 【堆疊】請勿堆疊 (RMK00711) . 【★邊緣品質特別注意★】之前客戶的鋁板板邊毛邊太大又有鋁殘絲, 導致收捲之後邊緣翹起, APR輥面受傷 (RMK00711) . 【捲取】依2406DLD001/001生產經驗 ，客戶修邊過量把edge drop修沒了。容易烤漆後收捲發生鼓起，因此出口一律以 STAGGER捲取 (RMK00711) . 【加寬套桶】因鋁捲使用 STAGGER 捲取，因此需使用加寬套桶 (RMK00711) . 【★單位長度注意★】TPPAL鋁板代工不管制單位重量長度 m/t，但是膜厚依然依放行標準！ (RMK00716) . 1."1Pass"生產： 線速: 40mpm 印刷輥號: F44-C1300 (RMK00727) . 2.Base 2輥R塗裝，濾心50μ，Thinner No.2B，粘度50±10”，PMT設定為232℃ (RMK00727) . 3.Printer Head 2 印刷褐柚木紋圖案 (NBT87S)。Printer Head 4 塗裝1E6172，PMT設定為232℃ (RMK00727) . 4.1E6172 Clear有含骨材，塗裝黏度：先以原液塗裝視塗裝板面狀況作調整 (RMK00727) . 5.Clear稀釋Thinner為No.2B，濾心125μ (RMK00727) . 6.品檢依SYSCO印刷產品測試項目檢測與記錄，性能數據由客戶自行判定 (RMK00727) . 7. TSD外觀若發現嚴重缺陷請暫留，後續再作處置。 (RMK00727) . 8.請出口CC2主操要加襯套(內圈&外側緣) (RMK00727) | 訂單:2505DLD001/002 RCL 無 <生產備註> 事項 | 訂單:2505DLD001/002 CCPK <生產備註> 事項如下 . 請勿堆疊 (RMK00638) | 訂單:2505DLD001/002 CGQC 無 <品檢備註> 事項 | 訂單:2505DLD001/002 CCQC <品檢備註> 事項如下 . 請勿堆疊 (RMK00638) . 【入口】鋁捲原料拆包時幫忙檢查外觀有無損傷？ (RMK00711) . 【入口】搬運時請務必加襯套(內圈 & 外側緣)，請小心輕放 (RMK00711) . 【小心輕放】客戶提供之鋁捲原料投入生產，出、入口鋼捲請小心輕放 (RMK00711) . 【單位長度】因鋁捲為客戶提供，因此單位長度為參考用。單若有超出範圍請回饋 TDCC (RMK00711) . 【★轉換CR 厚度特別注意★】鋁板密度（2.7）約鋼鐵（7.85）的1/3倍，因此張力與PMT CR以 "訂單厚度/3" mm 計算 (RMK00711) . 【品質管制】和桑新產品"印刷天花板"品質管制同印刷室內隔間。(因和桑以一般印刷室內隔間 TEST OK） (RMK00711) . 【堆疊】請勿堆疊 (RMK00711) . 【★邊緣品質特別注意★】之前客戶的鋁板板邊毛邊太大又有鋁殘絲, 導致收捲之後邊緣翹起, APR輥面受傷 (RMK00711) . 【捲取】依2406DLD001/001生產經驗 ，客戶修邊過量把edge drop修沒了。容易烤漆後收捲發生鼓起，因此出口一律以 STAGGER捲取 (RMK00711) . 【加寬套桶】因鋁捲使用 STAGGER 捲取，因此需使用加寬套桶 (RMK00711) . 【★單位長度注意★】TPPAL鋁板代工不管制單位重量長度 m/t，但是膜厚依然依放行標準！ (RMK00716) . 1."1Pass"生產： 線速: 40mpm 印刷輥號: F44-C1300 (RMK00727) . 2.Base 2輥R塗裝，濾心50μ，Thinner No.2B，粘度50±10”，PMT設定為232℃ (RMK00727) . 3.Printer Head 2 印刷褐柚木紋圖案 (NBT87S)。Printer Head 4 塗裝1E6172，PMT設定為232℃ (RMK00727) . 4.1E6172 Clear有含骨材，塗裝黏度：先以原液塗裝視塗裝板面狀況作調整 (RMK00727) . 5.Clear稀釋Thinner為No.2B，濾心125μ (RMK00727) . 6.品檢依SYSCO印刷產品測試項目檢測與記錄，性能數據由客戶自行判定 (RMK00727) . 7. TSD外觀若發現嚴重缺陷請暫留，後續再作處置。 (RMK00727) . 8.請出口CC2主操要加襯套(內圈&外側緣) (RMK00727) | 訂單:2505DLD001/002 TOL 無 <生產備註> 事項 |  | 訂單 2505DLD001/002 修改記錄如下: 20250512 13:20:22 (21003) 退火碼: >> S1, 用途碼: >> CIR027, 背面標示: >> S000, 訂單背面顏色(五碼): >> BY60T, 背面漆膜厚: >> NOM, 背面漆塗漆型式幾塗幾烤: >> 2, 鉻酸鹽: >> Z, 訂單厚度: >> 0.5, 訂單重: >> 10, 重量容許率(下限): >> 10, 重量容許率(上限): >> 10, 訂單寬度: >> 914, 鍍製方式: >> BC, 鋼捲內徑: >> 508, 鋼捲下限重: >> 1.5, 鋼捲上限重: >> 2, 壓花條件碼: >> -, 表面花紋: >> -, 綠色識別碼: >> -, 印刷輥號: >> F44-C1300, 產品代碼: >> TPPAL, 皮膜碼: >> -, 單位別: >> M, 油品種類: >> Z, 塗油量: >> Z, 包裝代碼: >> D2 , 保護膜碼: >> -, 客戶試片取樣數量: >> 0, 客戶試片取樣型式: >> -, 調質碼: >> -, 套筒碼: >> S , 規格: >> CALC-20, 製造標準: >> SYSCO, 表面處理劑種類: >> -, 表面處理劑塗佈量: >> -, 伸長率測試: >> N, 硬度測試碼: >> N, 抗拉強度測試: >> N, 降伏強度測試: >> N, 厚度變異: >> 0, 訂單正面顏色(五碼): >> NBW67, 正面漆膜厚: >> NOM, 正面漆塗漆型式幾塗幾烤: >> 2, 修邊碼: >> Y, 重量碼: >> AW, 鋼捲捲向: >> I, 鍍層碼: >> -, 20250512 15:17:51 (21003) 訂單重: 10 >> 14, 鋼捲上限重: 2 >> 3, 訂單正面顏色(五碼): NBW67 >> NBW86, |  | [訂單訊息通知] 2025/05/13 2:06:33 PM 訂單訊息通知 (秦大維 >> 通知 >> HanYu Chen) 訂單訊息 : 請記得提供單位長度讓CC2出口方便作業
PPGL | 2505EFD001/001 |  | 1. 製造標準為MS、ASTM或銷新加坡之訂單，若無技術指定優先用料，請優先使用國內料，勿使用ANFEN (OFP00406)-{.不符.} | 1. 製造標準為MS、ASTM或銷新加坡之訂單，若無技術指定優先用料，請優先使用國內料，勿使用ANFEN (OFP00406)-{.不符.} 2. 【提醒】！本單為直立式包裝，嚴禁鍍鋅或烤漆後以STAGGER捲取 (OFP00451)-{.不符.} 3. 此經銷商有簽訂1/2厚度公差保證(無厚度變異),請調整冷軋與鍍鋅厚度公差管制範圍. 保證 ASTM 厚度公差 (OFP00180)-{.不符.} | 訂單:2505EFD001/001 CPL <生產備註> 事項如下 . 除HGI/ HGL 訂單邊緣不噴油. 其餘皆側緣噴油 (RMK00285) | 訂單:2505EFD001/001 CR1 <生產備註> 事項如下 . 此經銷商保證平均厚度在1/2厚度公差內，厚度量測NG時，如單位長度符合範圍，請放行 (RMK00402) . 此客戶保證平均厚度在1/2厚度公差內，厚度量測NG時，如單位長度符合範圍，請放行 (RMK00409) | 訂單:2505EFD001/001 CR2 <生產備註> 事項如下 . 此經銷商保證平均厚度在1/2厚度公差內，厚度量測NG時，如單位長度符合範圍，請放行 (RMK00402) . 此客戶保證平均厚度在1/2厚度公差內，厚度量測NG時，如單位長度符合範圍，請放行 (RMK00409) | 訂單:2505EFD001/001 CG1 <生產備註> 事項如下 . 此經銷商保證平均厚度在1/2厚度公差內，厚度量測NG時，如單位長度符合範圍，請放行 (RMK00402) . 此客戶保證平均厚度在1/2厚度公差內，厚度量測NG時，如單位長度符合範圍，請放行 (RMK00409) . 鍍層 AZ150 (含) 以上 , 鋅花等級 C~E 目標D，避免鋅花晶界明顯後續造成烤漆點狀未塗漆。 (RMK00565) | 訂單:2505EFD001/001 CG2 <生產備註> 事項如下 . 此經銷商保證平均厚度在1/2厚度公差內，厚度量測NG時，如單位長度符合範圍，請放行 (RMK00402) . 此客戶保證平均厚度在1/2厚度公差內，厚度量測NG時，如單位長度符合範圍，請放行 (RMK00409) . 鍍層 AZ150 (含) 以上 , 鋅花等級 C~E 目標D，避免鋅花晶界明顯後續造成烤漆點狀未塗漆。 (RMK00565) | 訂單:2505EFD001/001 CC1 <生產備註> 事項如下 . 此經銷商保證平均厚度在1/2厚度公差內，厚度量測NG時，如單位長度符合範圍，請放行 (RMK00402) . 此客戶保證平均厚度在1/2厚度公差內，厚度量測NG時，如單位長度符合範圍，請放行 (RMK00409) . 【捲取】注意！本單為直立式包裝。禁用STAGGER捲取送包裝！送RCL重處理例外。 (RMK00512) | 訂單:2505EFD001/001 CC2 <生產備註> 事項如下 . 此經銷商保證平均厚度在1/2厚度公差內，厚度量測NG時，如單位長度符合範圍，請放行 (RMK00402) . 此客戶保證平均厚度在1/2厚度公差內，厚度量測NG時，如單位長度符合範圍，請放行 (RMK00409) . 【捲取】注意！本單為直立式包裝。禁用STAGGER捲取送包裝！送RCL重處理例外。 (RMK00512) | 訂單:2505EFD001/001 RCL <生產備註> 事項如下 . 【捲取】注意！本單為直立式包裝。禁用STAGGER捲取送包裝！送RCL重處理例外。 (RMK00512) | 訂單:2505EFD001/001 CCPK 無 <生產備註> 事項 | 訂單:2505EFD001/001 CGQC <品檢備註> 事項如下 . 鍍層 AZ150 (含) 以上 , 鋅花等級 C~E 目標D，避免鋅花晶界明顯後續造成烤漆點狀未塗漆。 (RMK00565) | 訂單:2505EFD001/001 CCQC <品檢備註> 事項如下 . 【捲取】注意！本單為直立式包裝。禁用STAGGER捲取送包裝！送RCL重處理例外。 (RMK00512) | 訂單:2505EFD001/001 TOL 無 <生產備註> 事項 |  | 訂單 2505EFD001/001 修改記錄如下: 20250324 15:53:41 (22021) 退火碼: >> H2, 用途碼: >> COA001, 背面標示: >> C134, 訂單背面顏色(五碼): >> BW736, 背面漆膜厚: >> NOM, 背面漆塗漆型式幾塗幾烤: >> 1, 鉻酸鹽: >> Z, 訂單厚度: >> 0.5, 訂單重: >> 40, 重量容許率(下限): >> 10, 重量容許率(上限): >> 10, 訂單寬度: >> 914, 鍍製方式: >> AC, 鋼捲內徑: >> 508, 鋼捲下限重: >> 3, 鋼捲上限重: >> 5, 壓花條件碼: >> -, 表面花紋: >> R, 綠色識別碼: >> -, 印刷輥號: >> -, 產品代碼: >> PPGL, 皮膜碼: >> -, 單位別: >> M, 油品種類: >> Z, 塗油量: >> Z, 包裝代碼: >> E0 , 保護膜碼: >> -, 客戶試片取樣型式: >> -, 調質碼: >> S, 套筒碼: >> N , 規格: >> A792MSSGR550, 製造標準: >> ASTM, 表面處理劑種類: >> Z, 表面處理劑塗佈量: >> Z, 伸長率測試: >> N, 硬度測試碼: >> N, 抗拉強度測試: >> N, 降伏強度測試: >> N, 訂單正面顏色(五碼): >> 2L690, 正面漆膜厚: >> 25, 正面漆塗漆型式幾塗幾烤: >> 2, 修邊碼: >> Y, 重量碼: >> AW, 鋼捲捲向: >> O, 鍍層碼: >> AZM150, 20250324 16:10:56 (22021) 伸長率測試: N >> Y, 硬度測試碼: N >> Y, 抗拉強度測試: N >> Y, 降伏強度測試: N >> Y, | F:保證1/2 ASTM 厚度公差 | [訂單訊息通知] 2025/03/28 上午 09:58:14 *** (秦大維 >> 通知 >> DongZe Wu) 訊息 : 請確認網紋漆合適的分切重量...參2502EFD006/001 RD建議
PPGL | 2505EFD001/002 |  | 1. 製造標準為MS、ASTM或銷新加坡之訂單，若無技術指定優先用料，請優先使用國內料，勿使用ANFEN (OFP00406)-{.不符.} | 1. 製造標準為MS、ASTM或銷新加坡之訂單，若無技術指定優先用料，請優先使用國內料，勿使用ANFEN (OFP00406)-{.不符.} 2. 【提醒】！本單為直立式包裝，嚴禁鍍鋅或烤漆後以STAGGER捲取 (OFP00451)-{.不符.} 3. 用途別對應選配碼不符 (用途碼:COA036, 選配碼:- 不符)(OFP00030)-{.不符.} 4. 此經銷商有簽訂1/2厚度公差保證(無厚度變異),請調整冷軋與鍍鋅厚度公差管制範圍. 保證 ASTM 厚度公差 (OFP00180)-{.不符.} | 訂單:2505EFD001/002 CPL <生產備註> 事項如下 . 除HGI/ HGL 訂單邊緣不噴油. 其餘皆側緣噴油 (RMK00285) | 訂單:2505EFD001/002 CR1 <生產備註> 事項如下 . ※加工性能：同一般屋頂，外觀品質要求：同一般屋頂※ (RMK00289) . 此經銷商保證平均厚度在1/2厚度公差內，厚度量測NG時，如單位長度符合範圍，請放行 (RMK00402) . 此客戶保證平均厚度在1/2厚度公差內，厚度量測NG時，如單位長度符合範圍，請放行 (RMK00409) | 訂單:2505EFD001/002 CR2 <生產備註> 事項如下 . ※加工性能：同一般屋頂，外觀品質要求：同一般屋頂※ (RMK00289) . 此經銷商保證平均厚度在1/2厚度公差內，厚度量測NG時，如單位長度符合範圍，請放行 (RMK00402) . 此客戶保證平均厚度在1/2厚度公差內，厚度量測NG時，如單位長度符合範圍，請放行 (RMK00409) | 訂單:2505EFD001/002 CG1 <生產備註> 事項如下 . ※加工性能：同一般屋頂，外觀品質要求：同一般屋頂※ (RMK00289) . 此經銷商保證平均厚度在1/2厚度公差內，厚度量測NG時，如單位長度符合範圍，請放行 (RMK00402) . 此客戶保證平均厚度在1/2厚度公差內，厚度量測NG時，如單位長度符合範圍，請放行 (RMK00409) . 鍍層 AZ150 (含) 以上 , 鋅花等級 C~E 目標D，避免鋅花晶界明顯後續造成烤漆點狀未塗漆。 (RMK00565) | 訂單:2505EFD001/002 CG2 <生產備註> 事項如下 . ※加工性能：同一般屋頂，外觀品質要求：同一般屋頂※ (RMK00289) . 此經銷商保證平均厚度在1/2厚度公差內，厚度量測NG時，如單位長度符合範圍，請放行 (RMK00402) . 此客戶保證平均厚度在1/2厚度公差內，厚度量測NG時，如單位長度符合範圍，請放行 (RMK00409) . 鍍層 AZ150 (含) 以上 , 鋅花等級 C~E 目標D，避免鋅花晶界明顯後續造成烤漆點狀未塗漆。 (RMK00565) | 訂單:2505EFD001/002 CC1 <生產備註> 事項如下 . ※加工性能：同一般屋頂，外觀品質要求：同一般屋頂※ (RMK00289) . 因SRI(太陽能反射指數)特殊要求...請管制"面漆膜厚限制≧85%,總膜厚限制≧80%" (RMK00362) . 每顆母鋼捲請裁A4大小烤漆SAMPLE貼標籤放於TEST ROOM 請TDCC工程師取回測試 (RMK00362) . 其餘放行標準參考一般屋頂 (RMK00362) . 此經銷商保證平均厚度在1/2厚度公差內，厚度量測NG時，如單位長度符合範圍，請放行 (RMK00402) . 此客戶保證平均厚度在1/2厚度公差內，厚度量測NG時，如單位長度符合範圍，請放行 (RMK00409) . 【捲取】注意！本單為直立式包裝。禁用STAGGER捲取送包裝！送RCL重處理例外。 (RMK00512) . 【抽氣量】白色系在CC1生產時,FINISH抽氣量請設定250,如生產中發生色差b值異常升高,請股長再加大抽氣量因應 (RMK00560) | 訂單:2505EFD001/002 CC2 <生產備註> 事項如下 . ※加工性能：同一般屋頂，外觀品質要求：同一般屋頂※ (RMK00289) . 因SRI(太陽能反射指數)特殊要求...請管制"面漆膜厚限制≧85%,總膜厚限制≧80%" (RMK00362) . 每顆母鋼捲請裁A4大小烤漆SAMPLE貼標籤放於TEST ROOM 請TDCC工程師取回測試 (RMK00362) . 其餘放行標準參考一般屋頂 (RMK00362) . 此經銷商保證平均厚度在1/2厚度公差內，厚度量測NG時，如單位長度符合範圍，請放行 (RMK00402) . 此客戶保證平均厚度在1/2厚度公差內，厚度量測NG時，如單位長度符合範圍，請放行 (RMK00409) . 【捲取】注意！本單為直立式包裝。禁用STAGGER捲取送包裝！送RCL重處理例外。 (RMK00512) . 【抽氣量】白色系在CC1生產時,FINISH抽氣量請設定250,如生產中發生色差b值異常升高,請股長再加大抽氣量因應 (RMK00560) | 訂單:2505EFD001/002 RCL <生產備註> 事項如下 . 【捲取】注意！本單為直立式包裝。禁用STAGGER捲取送包裝！送RCL重處理例外。 (RMK00512) | 訂單:2505EFD001/002 CCPK 無 <生產備註> 事項 | 訂單:2505EFD001/002 CGQC <品檢備註> 事項如下 . 鍍層 AZ150 (含) 以上 , 鋅花等級 C~E 目標D，避免鋅花晶界明顯後續造成烤漆點狀未塗漆。 (RMK00565) | 訂單:2505EFD001/002 CCQC <品檢備註> 事項如下 . 因SRI(太陽能反射指數)特殊要求...請管制"面漆膜厚限制≧85%,總膜厚限制≧80%" (RMK00362) . 每顆母鋼捲請裁A4大小烤漆SAMPLE貼標籤放於TEST ROOM 請TDCC工程師取回測試 (RMK00362) . 其餘放行標準參考一般屋頂 (RMK00362) . 【捲取】注意！本單為直立式包裝。禁用STAGGER捲取送包裝！送RCL重處理例外。 (RMK00512) | 訂單:2505EFD001/002 TOL 無 <生產備註> 事項 |  | 訂單 2505EFD001/002 修改記錄如下: 20250324 15:54:29 (22021) 退火碼: >> H2, 用途碼: >> COA001, 背面標示: >> C134, 訂單背面顏色(五碼): >> BW736, 背面漆膜厚: >> NOM, 背面漆塗漆型式幾塗幾烤: >> 1, 鉻酸鹽: >> Z, 訂單厚度: >> 0.5, 訂單重: >> 40, 重量容許率(下限): >> 10, 重量容許率(上限): >> 10, 訂單寬度: >> 914, 鍍製方式: >> AC, 鋼捲內徑: >> 508, 鋼捲下限重: >> 3, 鋼捲上限重: >> 5, 壓花條件碼: >> -, 表面花紋: >> R, 綠色識別碼: >> -, 印刷輥號: >> -, 產品代碼: >> PPGL, 皮膜碼: >> -, 單位別: >> M, 油品種類: >> Z, 塗油量: >> Z, 包裝代碼: >> E0 , 保護膜碼: >> -, 客戶試片取樣型式: >> -, 調質碼: >> S, 套筒碼: >> N , 規格: >> A792MSSGR550, 製造標準: >> ASTM, 表面處理劑種類: >> Z, 表面處理劑塗佈量: >> Z, 伸長率測試: >> N, 硬度測試碼: >> N, 抗拉強度測試: >> N, 降伏強度測試: >> N, 厚度變異: >> 0, 訂單正面顏色(五碼): >> 6W15P, 正面漆膜厚: >> 25, 正面漆塗漆型式幾塗幾烤: >> 2, 修邊碼: >> Y, 重量碼: >> AW, 鋼捲捲向: >> O, 鍍層碼: >> AZM150, 20250324 15:56:13 (22021) 用途碼: COA001 >> COA036, 20250324 16:11:07 (22021) 伸長率測試: N >> Y, 硬度測試碼: N >> Y, 抗拉強度測試: N >> Y, 降伏強度測試: N >> Y, | F:保證1/2 ASTM 厚度公差
PPGL | 2505EFD001/003 |  | 1. 製造標準為MS、ASTM或銷新加坡之訂單，若無技術指定優先用料，請優先使用國內料，勿使用ANFEN (OFP00406)-{.不符.} | 1. 製造標準為MS、ASTM或銷新加坡之訂單，若無技術指定優先用料，請優先使用國內料，勿使用ANFEN (OFP00406)-{.不符.} 2. 【提醒】！本單為直立式包裝，嚴禁鍍鋅或烤漆後以STAGGER捲取 (OFP00451)-{.不符.} 3. 用途別對應選配碼不符 (用途碼:COA036, 選配碼:- 不符)(OFP00030)-{.不符.} 4. 此經銷商有簽訂1/2厚度公差保證(無厚度變異),請調整冷軋與鍍鋅厚度公差管制範圍. 保證 ASTM 厚度公差 (OFP00180)-{.不符.} | 訂單:2505EFD001/003 CPL <生產備註> 事項如下 . 除HGI/ HGL 訂單邊緣不噴油. 其餘皆側緣噴油 (RMK00285) | 訂單:2505EFD001/003 CR1 <生產備註> 事項如下 . 完軋寬度超出管制值上限≦2mm時,冷軋繼續生產並填寫品質異常通報單給鍍鋅線,以便調整張力與板溫 (RMK00278) . ※加工性能：同一般屋頂，外觀品質要求：同一般屋頂※ (RMK00289) . 此經銷商保證平均厚度在1/2厚度公差內，厚度量測NG時，如單位長度符合範圍，請放行 (RMK00402) . 此客戶保證平均厚度在1/2厚度公差內，厚度量測NG時，如單位長度符合範圍，請放行 (RMK00409) | 訂單:2505EFD001/003 CR2 <生產備註> 事項如下 . 完軋寬度超出管制值上限≦2mm時,冷軋繼續生產並填寫品質異常通報單給鍍鋅線,以便調整張力與板溫 (RMK00278) . ※加工性能：同一般屋頂，外觀品質要求：同一般屋頂※ (RMK00289) . 此經銷商保證平均厚度在1/2厚度公差內，厚度量測NG時，如單位長度符合範圍，請放行 (RMK00402) . 此客戶保證平均厚度在1/2厚度公差內，厚度量測NG時，如單位長度符合範圍，請放行 (RMK00409) | 訂單:2505EFD001/003 CG1 <生產備註> 事項如下 . ※加工性能：同一般屋頂，外觀品質要求：同一般屋頂※ (RMK00289) . 此經銷商保證平均厚度在1/2厚度公差內，厚度量測NG時，如單位長度符合範圍，請放行 (RMK00402) . 此客戶保證平均厚度在1/2厚度公差內，厚度量測NG時，如單位長度符合範圍，請放行 (RMK00409) . 鍍層 AZ150 (含) 以上 , 鋅花等級 C~E 目標D，避免鋅花晶界明顯後續造成烤漆點狀未塗漆。 (RMK00565) | 訂單:2505EFD001/003 CG2 <生產備註> 事項如下 . ※加工性能：同一般屋頂，外觀品質要求：同一般屋頂※ (RMK00289) . 此經銷商保證平均厚度在1/2厚度公差內，厚度量測NG時，如單位長度符合範圍，請放行 (RMK00402) . 此客戶保證平均厚度在1/2厚度公差內，厚度量測NG時，如單位長度符合範圍，請放行 (RMK00409) . 鍍層 AZ150 (含) 以上 , 鋅花等級 C~E 目標D，避免鋅花晶界明顯後續造成烤漆點狀未塗漆。 (RMK00565) | 訂單:2505EFD001/003 CC1 <生產備註> 事項如下 . ※加工性能：同一般屋頂，外觀品質要求：同一般屋頂※ (RMK00289) . 因SRI(太陽能反射指數)特殊要求...請管制"面漆膜厚限制≧85%,總膜厚限制≧80%" (RMK00362) . 每顆母鋼捲請裁A4大小烤漆SAMPLE貼標籤放於TEST ROOM 請TDCC工程師取回測試 (RMK00362) . 其餘放行標準參考一般屋頂 (RMK00362) . 此經銷商保證平均厚度在1/2厚度公差內，厚度量測NG時，如單位長度符合範圍，請放行 (RMK00402) . 此客戶保證平均厚度在1/2厚度公差內，厚度量測NG時，如單位長度符合範圍，請放行 (RMK00409) . 【捲取】注意！本單為直立式包裝。禁用STAGGER捲取送包裝！送RCL重處理例外。 (RMK00512) . 【抽氣量】白色系在CC1生產時,FINISH抽氣量請設定250,如生產中發生色差b值異常升高,請股長再加大抽氣量因應 (RMK00560) | 訂單:2505EFD001/003 CC2 <生產備註> 事項如下 . ※加工性能：同一般屋頂，外觀品質要求：同一般屋頂※ (RMK00289) . 因SRI(太陽能反射指數)特殊要求...請管制"面漆膜厚限制≧85%,總膜厚限制≧80%" (RMK00362) . 每顆母鋼捲請裁A4大小烤漆SAMPLE貼標籤放於TEST ROOM 請TDCC工程師取回測試 (RMK00362) . 其餘放行標準參考一般屋頂 (RMK00362) . 此經銷商保證平均厚度在1/2厚度公差內，厚度量測NG時，如單位長度符合範圍，請放行 (RMK00402) . 此客戶保證平均厚度在1/2厚度公差內，厚度量測NG時，如單位長度符合範圍，請放行 (RMK00409) . 【捲取】注意！本單為直立式包裝。禁用STAGGER捲取送包裝！送RCL重處理例外。 (RMK00512) . 【抽氣量】白色系在CC1生產時,FINISH抽氣量請設定250,如生產中發生色差b值異常升高,請股長再加大抽氣量因應 (RMK00560) | 訂單:2505EFD001/003 RCL <生產備註> 事項如下 . 【捲取】注意！本單為直立式包裝。禁用STAGGER捲取送包裝！送RCL重處理例外。 (RMK00512) | 訂單:2505EFD001/003 CCPK 無 <生產備註> 事項 | 訂單:2505EFD001/003 CGQC <品檢備註> 事項如下 . 鍍層 AZ150 (含) 以上 , 鋅花等級 C~E 目標D，避免鋅花晶界明顯後續造成烤漆點狀未塗漆。 (RMK00565) | 訂單:2505EFD001/003 CCQC <品檢備註> 事項如下 . 因SRI(太陽能反射指數)特殊要求...請管制"面漆膜厚限制≧85%,總膜厚限制≧80%" (RMK00362) . 每顆母鋼捲請裁A4大小烤漆SAMPLE貼標籤放於TEST ROOM 請TDCC工程師取回測試 (RMK00362) . 其餘放行標準參考一般屋頂 (RMK00362) . 【捲取】注意！本單為直立式包裝。禁用STAGGER捲取送包裝！送RCL重處理例外。 (RMK00512) | 訂單:2505EFD001/003 TOL 無 <生產備註> 事項 |  | 訂單 2505EFD001/003 修改記錄如下: 20250324 15:56:22 (22021) 退火碼: >> S1, 用途碼: >> COA036, 背面標示: >> C134, 訂單背面顏色(五碼): >> BW736, 背面漆膜厚: >> NOM, 背面漆塗漆型式幾塗幾烤: >> 1, 鉻酸鹽: >> Z, 訂單厚度: >> 0.6, 訂單重: >> 60, 重量容許率(下限): >> 10, 重量容許率(上限): >> 10, 訂單寬度: >> 1180, 鍍製方式: >> AC, 鋼捲內徑: >> 508, 鋼捲下限重: >> 3, 鋼捲上限重: >> 5, 壓花條件碼: >> -, 表面花紋: >> R, 綠色識別碼: >> -, 印刷輥號: >> -, 產品代碼: >> PPGL, 皮膜碼: >> -, 單位別: >> M, 油品種類: >> Z, 塗油量: >> Z, 包裝代碼: >> E0 , 保護膜碼: >> -, 客戶試片取樣型式: >> -, 調質碼: >> S, 套筒碼: >> N , 規格: >> A792MSSGR340, 製造標準: >> ASTM, 表面處理劑種類: >> Z, 表面處理劑塗佈量: >> Z, 伸長率測試: >> N, 硬度測試碼: >> N, 抗拉強度測試: >> N, 降伏強度測試: >> N, 厚度變異: >> 0, 訂單正面顏色(五碼): >> 6W15P, 正面漆膜厚: >> 25, 正面漆塗漆型式幾塗幾烤: >> 2, 修邊碼: >> Y, 重量碼: >> AW, 鋼捲捲向: >> O, 鍍層碼: >> AZM150, 20250324 16:11:19 (22021) 伸長率測試: N >> Y, 硬度測試碼: N >> Y, 抗拉強度測試: N >> Y, 降伏強度測試: N >> Y, | F:保證1/2 ASTM 厚度公差
PPGL | 2505EFD001/004 |  | 1. 製造標準為MS、ASTM或銷新加坡之訂單，若無技術指定優先用料，請優先使用國內料，勿使用ANFEN (OFP00406)-{.不符.} | 1. 製造標準為MS、ASTM或銷新加坡之訂單，若無技術指定優先用料，請優先使用國內料，勿使用ANFEN (OFP00406)-{.不符.} 2. 【提醒】！本單為直立式包裝，嚴禁鍍鋅或烤漆後以STAGGER捲取 (OFP00451)-{.不符.} 3. 用途別對應選配碼不符 (用途碼:COA001, 選配碼:- 不符)(OFP00030)-{.不符.} 4. 此經銷商有簽訂1/2厚度公差保證(無厚度變異),請調整冷軋與鍍鋅厚度公差管制範圍. 保證 ASTM 厚度公差 (OFP00180)-{.不符.} | 訂單:2505EFD001/004 CPL <生產備註> 事項如下 . 除HGI/ HGL 訂單邊緣不噴油. 其餘皆側緣噴油 (RMK00285) | 訂單:2505EFD001/004 CR1 <生產備註> 事項如下 . 此經銷商保證平均厚度在1/2厚度公差內，厚度量測NG時，如單位長度符合範圍，請放行 (RMK00402) . 此客戶保證平均厚度在1/2厚度公差內，厚度量測NG時，如單位長度符合範圍，請放行 (RMK00409) | 訂單:2505EFD001/004 CR2 <生產備註> 事項如下 . 此經銷商保證平均厚度在1/2厚度公差內，厚度量測NG時，如單位長度符合範圍，請放行 (RMK00402) . 此客戶保證平均厚度在1/2厚度公差內，厚度量測NG時，如單位長度符合範圍，請放行 (RMK00409) | 訂單:2505EFD001/004 CG1 <生產備註> 事項如下 . 此經銷商保證平均厚度在1/2厚度公差內，厚度量測NG時，如單位長度符合範圍，請放行 (RMK00402) . 此客戶保證平均厚度在1/2厚度公差內，厚度量測NG時，如單位長度符合範圍，請放行 (RMK00409) . 鍍層 AZ150 (含) 以上 , 鋅花等級 C~E 目標D，避免鋅花晶界明顯後續造成烤漆點狀未塗漆。 (RMK00565) | 訂單:2505EFD001/004 CG2 <生產備註> 事項如下 . 此經銷商保證平均厚度在1/2厚度公差內，厚度量測NG時，如單位長度符合範圍，請放行 (RMK00402) . 此客戶保證平均厚度在1/2厚度公差內，厚度量測NG時，如單位長度符合範圍，請放行 (RMK00409) . 鍍層 AZ150 (含) 以上 , 鋅花等級 C~E 目標D，避免鋅花晶界明顯後續造成烤漆點狀未塗漆。 (RMK00565) | 訂單:2505EFD001/004 CC1 <生產備註> 事項如下 . 2015年發生過訴賠。請出口使用鋼套桶前請檢查焊接處，以免捲取後產生折痕 (RMK00381) . 此經銷商保證平均厚度在1/2厚度公差內，厚度量測NG時，如單位長度符合範圍，請放行 (RMK00402) . 此客戶保證平均厚度在1/2厚度公差內，厚度量測NG時，如單位長度符合範圍，請放行 (RMK00409) . 【捲取】注意！本單為直立式包裝。禁用STAGGER捲取送包裝！送RCL重處理例外。 (RMK00512) | 訂單:2505EFD001/004 CC2 <生產備註> 事項如下 . 2015年發生過訴賠。請出口使用鋼套桶前請檢查焊接處，以免捲取後產生折痕 (RMK00381) . 此經銷商保證平均厚度在1/2厚度公差內，厚度量測NG時，如單位長度符合範圍，請放行 (RMK00402) . 此客戶保證平均厚度在1/2厚度公差內，厚度量測NG時，如單位長度符合範圍，請放行 (RMK00409) . 【捲取】注意！本單為直立式包裝。禁用STAGGER捲取送包裝！送RCL重處理例外。 (RMK00512) | 訂單:2505EFD001/004 RCL <生產備註> 事項如下 . 【捲取】注意！本單為直立式包裝。禁用STAGGER捲取送包裝！送RCL重處理例外。 (RMK00512) | 訂單:2505EFD001/004 CCPK 無 <生產備註> 事項 | 訂單:2505EFD001/004 CGQC <品檢備註> 事項如下 . 鍍層 AZ150 (含) 以上 , 鋅花等級 C~E 目標D，避免鋅花晶界明顯後續造成烤漆點狀未塗漆。 (RMK00565) | 訂單:2505EFD001/004 CCQC <品檢備註> 事項如下 . 【捲取】注意！本單為直立式包裝。禁用STAGGER捲取送包裝！送RCL重處理例外。 (RMK00512) | 訂單:2505EFD001/004 TOL 無 <生產備註> 事項 |  | 訂單 2505EFD001/004 修改記錄如下: 20250324 15:56:52 (22021) 退火碼: >> H2, 用途碼: >> COA001, 背面標示: >> C134, 訂單背面顏色(五碼): >> BW73Y, 背面漆膜厚: >> 12.5, 背面漆塗漆型式幾塗幾烤: >> 2, 鉻酸鹽: >> Z, 訂單厚度: >> 0.5, 訂單重: >> 20, 重量容許率(下限): >> 10, 重量容許率(上限): >> 10, 訂單寬度: >> 914, 鍍製方式: >> AC, 鋼捲內徑: >> 508, 鋼捲下限重: >> 3, 鋼捲上限重: >> 5, 壓花條件碼: >> -, 表面花紋: >> R, 綠色識別碼: >> -, 印刷輥號: >> -, 產品代碼: >> PPGL, 皮膜碼: >> -, 單位別: >> M, 油品種類: >> Z, 塗油量: >> Z, 包裝代碼: >> E0 , 保護膜碼: >> -, 客戶試片取樣型式: >> -, 調質碼: >> S, 套筒碼: >> S , 規格: >> A792MSSGR550, 製造標準: >> ASTM, 表面處理劑種類: >> Z, 表面處理劑塗佈量: >> Z, 伸長率測試: >> N, 硬度測試碼: >> N, 抗拉強度測試: >> N, 降伏強度測試: >> N, 厚度變異: >> 0, 訂單正面顏色(五碼): >> RYS86, 正面漆膜厚: >> 30, 正面漆塗漆型式幾塗幾烤: >> 2, 修邊碼: >> Y, 重量碼: >> AW, 鋼捲捲向: >> O, 鍍層碼: >> AZM150, 20250324 16:11:26 (22021) 伸長率測試: N >> Y, 硬度測試碼: N >> Y, 抗拉強度測試: N >> Y, 降伏強度測試: N >> Y, 20250328 10:19:41 (22021) 鋼捲下限重: 3 >> 2.5, 鋼捲上限重: 5 >> 4, 20250328 10:20:53 (22021) 鋼捲上限重: 4 >> 5, | F:保證1/2 ASTM 厚度公差 | [訂單訊息通知] 2025/03/28 上午 10:00:48 *** (秦大維 >> 通知 >> DongZe Wu) 訊息 : 請確認網紋漆合適的分切重量...參閱2502EFD006/001 [訂單訊息通知] 2025/03/28 上午 10:12:49 *** (吳東澤 >> 通知 >> DongZe Wu, Winnie Chang, Emily Hong, Edwy Chin, Sherry Shan, YuLung Kung, Julian Liu, Sony Su, YunTung Li) 訊息 : 與客戶簽訂合約鋼捲限重為MAX 5 MT 請照以往作業即可。
PPGL | 2505EFD002/001 |  | 1. 製造標準為MS、ASTM或銷新加坡之訂單，若無技術指定優先用料，請優先使用國內料，勿使用ANFEN (OFP00406)-{.不符.} | 1. 訂單若有厚度變異，冷軋厚度公差比照烤漆計算公式 , 但最小為 1/2 公差做設定 (OFP00254)-{.不符.} 2. "偏薄要求訂單" 鍍後厚度減 鍍後厚度下限需大於 0.02 MM,以免發生厚度不足狀況 (OFP00369)-{.不符.} 3. 製造標準為MS、ASTM或銷新加坡之訂單，若無技術指定優先用料，請優先使用國內料，勿使用ANFEN (OFP00406)-{.不符.} | 訂單:2505EFD002/001 CPL <生產備註> 事項如下 . 除HGI/ HGL 訂單邊緣不噴油. 其餘皆側緣噴油 (RMK00285) | 訂單:2505EFD002/001 CR1 <生產備註> 事項如下 . 完軋寬度超出管制值上限≦2mm時,冷軋繼續生產並填寫品質異常通報單給鍍鋅線,以便調整張力與板溫 (RMK00278) | 訂單:2505EFD002/001 CR2 <生產備註> 事項如下 . 完軋寬度超出管制值上限≦2mm時,冷軋繼續生產並填寫品質異常通報單給鍍鋅線,以便調整張力與板溫 (RMK00278) | 訂單:2505EFD002/001 CG1 無 <生產備註> 事項 | 訂單:2505EFD002/001 CG2 無 <生產備註> 事項 | 訂單:2505EFD002/001 CC1 <生產備註> 事項如下 . 因千里達烤漆產品曾經耐候性不佳被客訴，所以生產時請務必確認PMT (RMK00404) . 【水痕】因YCP 近似深黑色水痕可能嚴重，因此指定CC1生產注意W/Q 使用純水與水量控制 (RMK00596) | 訂單:2505EFD002/001 CC2 <生產備註> 事項如下 . 因千里達烤漆產品曾經耐候性不佳被客訴，所以生產時請務必確認PMT (RMK00404) . 【水痕】因YCP 近似深黑色水痕可能嚴重，因此指定CC1生產注意W/Q 使用純水與水量控制 (RMK00596) | 訂單:2505EFD002/001 RCL 無 <生產備註> 事項 | 訂單:2505EFD002/001 CCPK 無 <生產備註> 事項 | 訂單:2505EFD002/001 CGQC 無 <品檢備註> 事項 | 訂單:2505EFD002/001 CCQC 無 <品檢備註> 事項 | 訂單:2505EFD002/001 TOL 無 <生產備註> 事項 |  | 訂單 2505EFD002/001 修改記錄如下: 20250324 14:46:20 (22021) 退火碼: >> S1, 用途碼: >> COA001, 背面標示: >> C160, 訂單背面顏色(五碼): >> BW736, 背面漆膜厚: >> NOM, 背面漆塗漆型式幾塗幾烤: >> 1, 鉻酸鹽: >> Z, 訂單厚度: >> 0.5, 訂單重: >> 100, 重量容許率(下限): >> 10, 重量容許率(上限): >> 10, 訂單寬度: >> 1220, 鍍製方式: >> BC, 鋼捲內徑: >> 508, 鋼捲下限重: >> 3, 鋼捲上限重: >> 5, 壓花條件碼: >> -, 表面花紋: >> R, 綠色識別碼: >> -, 印刷輥號: >> -, 產品代碼: >> PPGL, 皮膜碼: >> -, 單位別: >> M, 油品種類: >> Z, 塗油量: >> Z, 包裝代碼: >> P7 , 保護膜碼: >> -, 客戶試片取樣型式: >> -, 調質碼: >> S, 套筒碼: >> N , 規格: >> A792MSSGR275, 製造標準: >> ASTM, 表面處理劑種類: >> Z, 表面處理劑塗佈量: >> Z, 伸長率測試: >> N, 硬度測試碼: >> N, 抗拉強度測試: >> N, 降伏強度測試: >> N, 厚度變異: >> -3, 訂單正面顏色(五碼): >> SY906, 正面漆膜厚: >> 25, 正面漆塗漆型式幾塗幾烤: >> 2, 修邊碼: >> Y, 重量碼: >> AW, 鋼捲捲向: >> O, 鍍層碼: >> AZM150, | H:厚度偏薄
PPGL | 2505EFD002/002 |  | 1. 製造標準為MS、ASTM或銷新加坡之訂單，若無技術指定優先用料，請優先使用國內料，勿使用ANFEN (OFP00406)-{.不符.} | 1. 訂單若有厚度變異，冷軋厚度公差比照烤漆計算公式 , 但最小為 1/2 公差做設定 (OFP00254)-{.不符.} 2. "偏薄要求訂單" 鍍後厚度減 鍍後厚度下限需大於 0.02 MM,以免發生厚度不足狀況 (OFP00369)-{.不符.} 3. 製造標準為MS、ASTM或銷新加坡之訂單，若無技術指定優先用料，請優先使用國內料，勿使用ANFEN (OFP00406)-{.不符.} | 訂單:2505EFD002/002 CPL <生產備註> 事項如下 . 除HGI/ HGL 訂單邊緣不噴油. 其餘皆側緣噴油 (RMK00285) | 訂單:2505EFD002/002 CR1 <生產備註> 事項如下 . 完軋寬度超出管制值上限≦2mm時,冷軋繼續生產並填寫品質異常通報單給鍍鋅線,以便調整張力與板溫 (RMK00278) | 訂單:2505EFD002/002 CR2 <生產備註> 事項如下 . 完軋寬度超出管制值上限≦2mm時,冷軋繼續生產並填寫品質異常通報單給鍍鋅線,以便調整張力與板溫 (RMK00278) | 訂單:2505EFD002/002 CG1 無 <生產備註> 事項 | 訂單:2505EFD002/002 CG2 無 <生產備註> 事項 | 訂單:2505EFD002/002 CC1 <生產備註> 事項如下 . 【水痕】因YCP 近似深黑色水痕可能嚴重，因此指定CC1生產注意W/Q 使用純水與水量控制 (RMK-E_CHIN) . 因千里達烤漆產品曾經耐候性不佳被客訴，所以生產時請務必確認PMT (RMK00404) | 訂單:2505EFD002/002 CC2 <生產備註> 事項如下 . 【水痕】因YCP 近似深黑色水痕可能嚴重，因此指定CC1生產注意W/Q 使用純水與水量控制 (RMK-E_CHIN) . 因千里達烤漆產品曾經耐候性不佳被客訴，所以生產時請務必確認PMT (RMK00404) | 訂單:2505EFD002/002 RCL 無 <生產備註> 事項 | 訂單:2505EFD002/002 CCPK 無 <生產備註> 事項 | 訂單:2505EFD002/002 CGQC 無 <品檢備註> 事項 | 訂單:2505EFD002/002 CCQC <品檢備註> 事項如下 . 【水痕】因YCP 近似深黑色水痕可能嚴重，因此指定CC1生產注意W/Q 使用純水與水量控制 (RMK-E_CHIN) | 訂單:2505EFD002/002 TOL 無 <生產備註> 事項 | 【水痕】因YCP 近似深黑色水痕可能嚴重，因此指定CC1生產注意W/Q 使用純水與水量控制^^/CC1/CC2/CCQC/^^ <<.E_CHIN 2025/03/28 10:42.>> | 訂單 2505EFD002/002 修改記錄如下: 20250324 14:46:29 (22021) 退火碼: >> S1, 用途碼: >> COA001, 背面標示: >> C160, 訂單背面顏色(五碼): >> BW736, 背面漆膜厚: >> NOM, 背面漆塗漆型式幾塗幾烤: >> 1, 鉻酸鹽: >> Z, 訂單厚度: >> 0.5, 訂單重: >> 150, 重量容許率(下限): >> 10, 重量容許率(上限): >> 10, 訂單寬度: >> 1220, 鍍製方式: >> BC, 鋼捲內徑: >> 508, 鋼捲下限重: >> 3, 鋼捲上限重: >> 5, 壓花條件碼: >> -, 表面花紋: >> R, 綠色識別碼: >> -, 印刷輥號: >> -, 產品代碼: >> PPGL, 皮膜碼: >> -, 單位別: >> M, 油品種類: >> Z, 塗油量: >> Z, 包裝代碼: >> P7 , 保護膜碼: >> -, 客戶試片取樣型式: >> -, 調質碼: >> S, 套筒碼: >> N , 規格: >> A792MSSGR275, 製造標準: >> ASTM, 表面處理劑種類: >> Z, 表面處理劑塗佈量: >> Z, 伸長率測試: >> N, 硬度測試碼: >> N, 抗拉強度測試: >> N, 降伏強度測試: >> N, 厚度變異: >> -3, 訂單正面顏色(五碼): >> SY866, 正面漆膜厚: >> 25, 正面漆塗漆型式幾塗幾烤: >> 2, 修邊碼: >> Y, 重量碼: >> AW, 鋼捲捲向: >> O, 鍍層碼: >> AZM150, | H:厚度偏薄
PPGL | 2505EFD004/001 |  | 1. 製造標準為MS、ASTM或銷新加坡之訂單，若無技術指定優先用料，請優先使用國內料，勿使用ANFEN (OFP00406)-{.不符.} | 1. 製造標準為MS、ASTM或銷新加坡之訂單，若無技術指定優先用料，請優先使用國內料，勿使用ANFEN (OFP00406)-{.不符.} 2. 【提醒】！本單為直立式包裝，嚴禁鍍鋅或烤漆後以STAGGER捲取 (OFP00451)-{.不符.} 3. 此經銷商有簽訂1/2厚度公差保證(無厚度變異),請調整冷軋與鍍鋅厚度公差管制範圍. 保證 ASTM 厚度公差 (OFP00180)-{.不符.} | 訂單:2505EFD004/001 CPL <生產備註> 事項如下 . 除HGI/ HGL 訂單邊緣不噴油. 其餘皆側緣噴油 (RMK00285) | 訂單:2505EFD004/001 CR1 <生產備註> 事項如下 . 此經銷商保證平均厚度在1/2厚度公差內，厚度量測NG時，如單位長度符合範圍，請放行 (RMK00402) . 此客戶保證平均厚度在1/2厚度公差內，厚度量測NG時，如單位長度符合範圍，請放行 (RMK00409) | 訂單:2505EFD004/001 CR2 <生產備註> 事項如下 . 此經銷商保證平均厚度在1/2厚度公差內，厚度量測NG時，如單位長度符合範圍，請放行 (RMK00402) . 此客戶保證平均厚度在1/2厚度公差內，厚度量測NG時，如單位長度符合範圍，請放行 (RMK00409) | 訂單:2505EFD004/001 CG1 <生產備註> 事項如下 . 此經銷商保證平均厚度在1/2厚度公差內，厚度量測NG時，如單位長度符合範圍，請放行 (RMK00402) . 此客戶保證平均厚度在1/2厚度公差內，厚度量測NG時，如單位長度符合範圍，請放行 (RMK00409) . 鍍層 AZ150 (含) 以上 , 鋅花等級 C~E 目標D，避免鋅花晶界明顯後續造成烤漆點狀未塗漆。 (RMK00565) | 訂單:2505EFD004/001 CG2 <生產備註> 事項如下 . 此經銷商保證平均厚度在1/2厚度公差內，厚度量測NG時，如單位長度符合範圍，請放行 (RMK00402) . 此客戶保證平均厚度在1/2厚度公差內，厚度量測NG時，如單位長度符合範圍，請放行 (RMK00409) . 鍍層 AZ150 (含) 以上 , 鋅花等級 C~E 目標D，避免鋅花晶界明顯後續造成烤漆點狀未塗漆。 (RMK00565) | 訂單:2505EFD004/001 CC1 <生產備註> 事項如下 . 此經銷商保證平均厚度在1/2厚度公差內，厚度量測NG時，如單位長度符合範圍，請放行 (RMK00402) . 此客戶保證平均厚度在1/2厚度公差內，厚度量測NG時，如單位長度符合範圍，請放行 (RMK00409) . 【捲取】注意！本單為直立式包裝。禁用STAGGER捲取送包裝！送RCL重處理例外。 (RMK00512) | 訂單:2505EFD004/001 CC2 <生產備註> 事項如下 . 此經銷商保證平均厚度在1/2厚度公差內，厚度量測NG時，如單位長度符合範圍，請放行 (RMK00402) . 此客戶保證平均厚度在1/2厚度公差內，厚度量測NG時，如單位長度符合範圍，請放行 (RMK00409) . 【捲取】注意！本單為直立式包裝。禁用STAGGER捲取送包裝！送RCL重處理例外。 (RMK00512) | 訂單:2505EFD004/001 RCL <生產備註> 事項如下 . 【捲取】注意！本單為直立式包裝。禁用STAGGER捲取送包裝！送RCL重處理例外。 (RMK00512) | 訂單:2505EFD004/001 CCPK 無 <生產備註> 事項 | 訂單:2505EFD004/001 CGQC <品檢備註> 事項如下 . 鍍層 AZ150 (含) 以上 , 鋅花等級 C~E 目標D，避免鋅花晶界明顯後續造成烤漆點狀未塗漆。 (RMK00565) | 訂單:2505EFD004/001 CCQC <品檢備註> 事項如下 . 【捲取】注意！本單為直立式包裝。禁用STAGGER捲取送包裝！送RCL重處理例外。 (RMK00512) | 訂單:2505EFD004/001 TOL 無 <生產備註> 事項 |  | 訂單 2505EFD004/001 修改記錄如下: 20250415 08:17:18 (22021) 退火碼: >> H2, 用途碼: >> COA001, 背面標示: >> C108, 訂單背面顏色(五碼): >> BW736, 背面漆膜厚: >> NOM, 背面漆塗漆型式幾塗幾烤: >> 1, 鉻酸鹽: >> Z, 訂單厚度: >> 0.47, 訂單重: >> 20, 重量容許率(下限): >> 10, 重量容許率(上限): >> 10, 訂單寬度: >> 914, 鍍製方式: >> AC, 鋼捲內徑: >> 508, 鋼捲下限重: >> 3, 鋼捲上限重: >> 5, 壓花條件碼: >> -, 表面花紋: >> R, 綠色識別碼: >> -, 印刷輥號: >> -, 產品代碼: >> PPGL, 皮膜碼: >> -, 單位別: >> M, 油品種類: >> Z, 塗油量: >> Z, 包裝代碼: >> E0 , 保護膜碼: >> -, 客戶試片取樣型式: >> -, 調質碼: >> S, 套筒碼: >> N , 規格: >> A792MSSGR550, 製造標準: >> ASTM, 表面處理劑種類: >> Z, 表面處理劑塗佈量: >> Z, 伸長率測試: >> N, 硬度測試碼: >> N, 抗拉強度測試: >> N, 降伏強度測試: >> N, 訂單正面顏色(五碼): >> 1C730, 正面漆膜厚: >> 25, 正面漆塗漆型式幾塗幾烤: >> 2, 修邊碼: >> Y, 重量碼: >> AW, 鋼捲捲向: >> O, 鍍層碼: >> AZM150, | F:保證1/2 ASTM 厚度公差
PPGL | 2505EFD005/001 |  | 1. 製造標準為MS、ASTM或銷新加坡之訂單，若無技術指定優先用料，請優先使用國內料，勿使用ANFEN (OFP00406)-{.不符.} | 1. 製造標準為MS、ASTM或銷新加坡之訂單，若無技術指定優先用料，請優先使用國內料，勿使用ANFEN (OFP00406)-{.不符.} 2. 【提醒】！本單為直立式包裝，嚴禁鍍鋅或烤漆後以STAGGER捲取 (OFP00451)-{.不符.} 3. 此經銷商有簽訂1/2厚度公差保證(無厚度變異),請調整冷軋與鍍鋅厚度公差管制範圍. 保證 ASTM 厚度公差 (OFP00180)-{.不符.} | 訂單:2505EFD005/001 CPL <生產備註> 事項如下 . 除HGI/ HGL 訂單邊緣不噴油. 其餘皆側緣噴油 (RMK00285) | 訂單:2505EFD005/001 CR1 <生產備註> 事項如下 . 此經銷商保證平均厚度在1/2厚度公差內，厚度量測NG時，如單位長度符合範圍，請放行 (RMK00402) . 此客戶保證平均厚度在1/2厚度公差內，厚度量測NG時，如單位長度符合範圍，請放行 (RMK00409) | 訂單:2505EFD005/001 CR2 <生產備註> 事項如下 . 此經銷商保證平均厚度在1/2厚度公差內，厚度量測NG時，如單位長度符合範圍，請放行 (RMK00402) . 此客戶保證平均厚度在1/2厚度公差內，厚度量測NG時，如單位長度符合範圍，請放行 (RMK00409) | 訂單:2505EFD005/001 CG1 <生產備註> 事項如下 . 此經銷商保證平均厚度在1/2厚度公差內，厚度量測NG時，如單位長度符合範圍，請放行 (RMK00402) . 此客戶保證平均厚度在1/2厚度公差內，厚度量測NG時，如單位長度符合範圍，請放行 (RMK00409) . 鍍層 AZ150 (含) 以上 , 鋅花等級 C~E 目標D，避免鋅花晶界明顯後續造成烤漆點狀未塗漆。 (RMK00565) | 訂單:2505EFD005/001 CG2 <生產備註> 事項如下 . 此經銷商保證平均厚度在1/2厚度公差內，厚度量測NG時，如單位長度符合範圍，請放行 (RMK00402) . 此客戶保證平均厚度在1/2厚度公差內，厚度量測NG時，如單位長度符合範圍，請放行 (RMK00409) . 鍍層 AZ150 (含) 以上 , 鋅花等級 C~E 目標D，避免鋅花晶界明顯後續造成烤漆點狀未塗漆。 (RMK00565) | 訂單:2505EFD005/001 CC1 <生產備註> 事項如下 . 此經銷商保證平均厚度在1/2厚度公差內，厚度量測NG時，如單位長度符合範圍，請放行 (RMK00402) . 此客戶保證平均厚度在1/2厚度公差內，厚度量測NG時，如單位長度符合範圍，請放行 (RMK00409) . 【捲取】注意！本單為直立式包裝。禁用STAGGER捲取送包裝！送RCL重處理例外。 (RMK00512) | 訂單:2505EFD005/001 CC2 <生產備註> 事項如下 . 此經銷商保證平均厚度在1/2厚度公差內，厚度量測NG時，如單位長度符合範圍，請放行 (RMK00402) . 此客戶保證平均厚度在1/2厚度公差內，厚度量測NG時，如單位長度符合範圍，請放行 (RMK00409) . 【捲取】注意！本單為直立式包裝。禁用STAGGER捲取送包裝！送RCL重處理例外。 (RMK00512) | 訂單:2505EFD005/001 RCL <生產備註> 事項如下 . 【捲取】注意！本單為直立式包裝。禁用STAGGER捲取送包裝！送RCL重處理例外。 (RMK00512) | 訂單:2505EFD005/001 CCPK 無 <生產備註> 事項 | 訂單:2505EFD005/001 CGQC <品檢備註> 事項如下 . 鍍層 AZ150 (含) 以上 , 鋅花等級 C~E 目標D，避免鋅花晶界明顯後續造成烤漆點狀未塗漆。 (RMK00565) | 訂單:2505EFD005/001 CCQC <品檢備註> 事項如下 . 【捲取】注意！本單為直立式包裝。禁用STAGGER捲取送包裝！送RCL重處理例外。 (RMK00512) | 訂單:2505EFD005/001 TOL 無 <生產備註> 事項 |  | 訂單 2505EFD005/001 修改記錄如下: 20250415 14:18:49 (22021) 退火碼: >> H2, 用途碼: >> COA001, 背面標示: >> C108, 訂單背面顏色(五碼): >> BW73Y, 背面漆膜厚: >> 12.5, 背面漆塗漆型式幾塗幾烤: >> 2, 鉻酸鹽: >> Z, 訂單厚度: >> 0.47, 訂單重: >> 100, 重量容許率(下限): >> 10, 重量容許率(上限): >> 10, 訂單寬度: >> 1000, 鍍製方式: >> AC, 鋼捲內徑: >> 508, 鋼捲下限重: >> 3, 鋼捲上限重: >> 5, 壓花條件碼: >> -, 表面花紋: >> R, 綠色識別碼: >> -, 印刷輥號: >> -, 產品代碼: >> PPGL, 皮膜碼: >> -, 單位別: >> M, 油品種類: >> Z, 塗油量: >> Z, 包裝代碼: >> E0 , 保護膜碼: >> -, 客戶試片取樣型式: >> -, 調質碼: >> S, 套筒碼: >> N , 規格: >> A792MSSGR550, 製造標準: >> ASTM, 表面處理劑種類: >> Z, 表面處理劑塗佈量: >> Z, 伸長率測試: >> Y, 硬度測試碼: >> Y, 抗拉強度測試: >> Y, 降伏強度測試: >> Y, 訂單正面顏色(五碼): >> SR449, 正面漆膜厚: >> 25, 正面漆塗漆型式幾塗幾烤: >> 2, 修邊碼: >> Y, 重量碼: >> AW, 鋼捲捲向: >> O, 鍍層碼: >> AZM150, | F:保證1/2 ASTM 厚度公差
PPGL | 2505EFD005/002 |  | 1. 製造標準為MS、ASTM或銷新加坡之訂單，若無技術指定優先用料，請優先使用國內料，勿使用ANFEN (OFP00406)-{.不符.} | 1. 製造標準為MS、ASTM或銷新加坡之訂單，若無技術指定優先用料，請優先使用國內料，勿使用ANFEN (OFP00406)-{.不符.} 2. 【提醒】！本單為直立式包裝，嚴禁鍍鋅或烤漆後以STAGGER捲取 (OFP00451)-{.不符.} 3. 此經銷商有簽訂1/2厚度公差保證(無厚度變異),請調整冷軋與鍍鋅厚度公差管制範圍. 保證 ASTM 厚度公差 (OFP00180)-{.不符.} | 訂單:2505EFD005/002 CPL <生產備註> 事項如下 . 除HGI/ HGL 訂單邊緣不噴油. 其餘皆側緣噴油 (RMK00285) | 訂單:2505EFD005/002 CR1 <生產備註> 事項如下 . 此經銷商保證平均厚度在1/2厚度公差內，厚度量測NG時，如單位長度符合範圍，請放行 (RMK00402) . 此客戶保證平均厚度在1/2厚度公差內，厚度量測NG時，如單位長度符合範圍，請放行 (RMK00409) | 訂單:2505EFD005/002 CR2 <生產備註> 事項如下 . 此經銷商保證平均厚度在1/2厚度公差內，厚度量測NG時，如單位長度符合範圍，請放行 (RMK00402) . 此客戶保證平均厚度在1/2厚度公差內，厚度量測NG時，如單位長度符合範圍，請放行 (RMK00409) | 訂單:2505EFD005/002 CG1 <生產備註> 事項如下 . 此經銷商保證平均厚度在1/2厚度公差內，厚度量測NG時，如單位長度符合範圍，請放行 (RMK00402) . 此客戶保證平均厚度在1/2厚度公差內，厚度量測NG時，如單位長度符合範圍，請放行 (RMK00409) . 鍍層 AZ150 (含) 以上 , 鋅花等級 C~E 目標D，避免鋅花晶界明顯後續造成烤漆點狀未塗漆。 (RMK00565) | 訂單:2505EFD005/002 CG2 <生產備註> 事項如下 . 此經銷商保證平均厚度在1/2厚度公差內，厚度量測NG時，如單位長度符合範圍，請放行 (RMK00402) . 此客戶保證平均厚度在1/2厚度公差內，厚度量測NG時，如單位長度符合範圍，請放行 (RMK00409) . 鍍層 AZ150 (含) 以上 , 鋅花等級 C~E 目標D，避免鋅花晶界明顯後續造成烤漆點狀未塗漆。 (RMK00565) | 訂單:2505EFD005/002 CC1 <生產備註> 事項如下 . 此經銷商保證平均厚度在1/2厚度公差內，厚度量測NG時，如單位長度符合範圍，請放行 (RMK00402) . 此客戶保證平均厚度在1/2厚度公差內，厚度量測NG時，如單位長度符合範圍，請放行 (RMK00409) . 【捲取】注意！本單為直立式包裝。禁用STAGGER捲取送包裝！送RCL重處理例外。 (RMK00512) | 訂單:2505EFD005/002 CC2 <生產備註> 事項如下 . 此經銷商保證平均厚度在1/2厚度公差內，厚度量測NG時，如單位長度符合範圍，請放行 (RMK00402) . 此客戶保證平均厚度在1/2厚度公差內，厚度量測NG時，如單位長度符合範圍，請放行 (RMK00409) . 【捲取】注意！本單為直立式包裝。禁用STAGGER捲取送包裝！送RCL重處理例外。 (RMK00512) | 訂單:2505EFD005/002 RCL <生產備註> 事項如下 . 【捲取】注意！本單為直立式包裝。禁用STAGGER捲取送包裝！送RCL重處理例外。 (RMK00512) | 訂單:2505EFD005/002 CCPK 無 <生產備註> 事項 | 訂單:2505EFD005/002 CGQC <品檢備註> 事項如下 . 鍍層 AZ150 (含) 以上 , 鋅花等級 C~E 目標D，避免鋅花晶界明顯後續造成烤漆點狀未塗漆。 (RMK00565) | 訂單:2505EFD005/002 CCQC <品檢備註> 事項如下 . 【捲取】注意！本單為直立式包裝。禁用STAGGER捲取送包裝！送RCL重處理例外。 (RMK00512) | 訂單:2505EFD005/002 TOL 無 <生產備註> 事項 |  | 訂單 2505EFD005/002 修改記錄如下: 20250415 14:20:25 (22021) 退火碼: >> H2, 用途碼: >> COA001, 背面標示: >> C108, 訂單背面顏色(五碼): >> BW73Y, 背面漆膜厚: >> 12.5, 背面漆塗漆型式幾塗幾烤: >> 2, 鉻酸鹽: >> Z, 訂單厚度: >> 0.47, 訂單重: >> 100, 重量容許率(下限): >> 10, 重量容許率(上限): >> 10, 訂單寬度: >> 1000, 鍍製方式: >> AC, 鋼捲內徑: >> 508, 鋼捲下限重: >> 3, 鋼捲上限重: >> 5, 壓花條件碼: >> -, 表面花紋: >> R, 綠色識別碼: >> -, 印刷輥號: >> -, 產品代碼: >> PPGL, 皮膜碼: >> -, 單位別: >> M, 油品種類: >> Z, 塗油量: >> Z, 包裝代碼: >> E0 , 保護膜碼: >> -, 客戶試片取樣型式: >> -, 調質碼: >> S, 套筒碼: >> N , 規格: >> A792MSSGR550, 製造標準: >> ASTM, 表面處理劑種類: >> Z, 表面處理劑塗佈量: >> Z, 伸長率測試: >> Y, 硬度測試碼: >> Y, 抗拉強度測試: >> Y, 降伏強度測試: >> Y, 訂單正面顏色(五碼): >> SL577, 正面漆膜厚: >> 25, 正面漆塗漆型式幾塗幾烤: >> 2, 修邊碼: >> Y, 重量碼: >> AW, 鋼捲捲向: >> O, 鍍層碼: >> AZM150, | F:保證1/2 ASTM 厚度公差
PPGL | 2505EFD005/003 |  | 1. 製造標準為MS、ASTM或銷新加坡之訂單，若無技術指定優先用料，請優先使用國內料，勿使用ANFEN (OFP00406)-{.不符.} | 1. 製造標準為MS、ASTM或銷新加坡之訂單，若無技術指定優先用料，請優先使用國內料，勿使用ANFEN (OFP00406)-{.不符.} 2. 【提醒】！本單為直立式包裝，嚴禁鍍鋅或烤漆後以STAGGER捲取 (OFP00451)-{.不符.} 3. 此經銷商有簽訂1/2厚度公差保證(無厚度變異),請調整冷軋與鍍鋅厚度公差管制範圍. 保證 ASTM 厚度公差 (OFP00180)-{.不符.} | 訂單:2505EFD005/003 CPL <生產備註> 事項如下 . 除HGI/ HGL 訂單邊緣不噴油. 其餘皆側緣噴油 (RMK00285) | 訂單:2505EFD005/003 CR1 <生產備註> 事項如下 . 此經銷商保證平均厚度在1/2厚度公差內，厚度量測NG時，如單位長度符合範圍，請放行 (RMK00402) . 此客戶保證平均厚度在1/2厚度公差內，厚度量測NG時，如單位長度符合範圍，請放行 (RMK00409) | 訂單:2505EFD005/003 CR2 <生產備註> 事項如下 . 此經銷商保證平均厚度在1/2厚度公差內，厚度量測NG時，如單位長度符合範圍，請放行 (RMK00402) . 此客戶保證平均厚度在1/2厚度公差內，厚度量測NG時，如單位長度符合範圍，請放行 (RMK00409) | 訂單:2505EFD005/003 CG1 <生產備註> 事項如下 . 此經銷商保證平均厚度在1/2厚度公差內，厚度量測NG時，如單位長度符合範圍，請放行 (RMK00402) . 此客戶保證平均厚度在1/2厚度公差內，厚度量測NG時，如單位長度符合範圍，請放行 (RMK00409) . 鍍層 AZ150 (含) 以上 , 鋅花等級 C~E 目標D，避免鋅花晶界明顯後續造成烤漆點狀未塗漆。 (RMK00565) | 訂單:2505EFD005/003 CG2 <生產備註> 事項如下 . 此經銷商保證平均厚度在1/2厚度公差內，厚度量測NG時，如單位長度符合範圍，請放行 (RMK00402) . 此客戶保證平均厚度在1/2厚度公差內，厚度量測NG時，如單位長度符合範圍，請放行 (RMK00409) . 鍍層 AZ150 (含) 以上 , 鋅花等級 C~E 目標D，避免鋅花晶界明顯後續造成烤漆點狀未塗漆。 (RMK00565) | 訂單:2505EFD005/003 CC1 <生產備註> 事項如下 . 此經銷商保證平均厚度在1/2厚度公差內，厚度量測NG時，如單位長度符合範圍，請放行 (RMK00402) . 此客戶保證平均厚度在1/2厚度公差內，厚度量測NG時，如單位長度符合範圍，請放行 (RMK00409) . 【捲取】注意！本單為直立式包裝。禁用STAGGER捲取送包裝！送RCL重處理例外。 (RMK00512) | 訂單:2505EFD005/003 CC2 <生產備註> 事項如下 . 此經銷商保證平均厚度在1/2厚度公差內，厚度量測NG時，如單位長度符合範圍，請放行 (RMK00402) . 此客戶保證平均厚度在1/2厚度公差內，厚度量測NG時，如單位長度符合範圍，請放行 (RMK00409) . 【捲取】注意！本單為直立式包裝。禁用STAGGER捲取送包裝！送RCL重處理例外。 (RMK00512) | 訂單:2505EFD005/003 RCL <生產備註> 事項如下 . 【捲取】注意！本單為直立式包裝。禁用STAGGER捲取送包裝！送RCL重處理例外。 (RMK00512) | 訂單:2505EFD005/003 CCPK 無 <生產備註> 事項 | 訂單:2505EFD005/003 CGQC <品檢備註> 事項如下 . 鍍層 AZ150 (含) 以上 , 鋅花等級 C~E 目標D，避免鋅花晶界明顯後續造成烤漆點狀未塗漆。 (RMK00565) | 訂單:2505EFD005/003 CCQC <品檢備註> 事項如下 . 【捲取】注意！本單為直立式包裝。禁用STAGGER捲取送包裝！送RCL重處理例外。 (RMK00512) | 訂單:2505EFD005/003 TOL 無 <生產備註> 事項 |  | 訂單 2505EFD005/003 修改記錄如下: 20250415 14:25:47 (22021) 退火碼: >> H2, 用途碼: >> COA001, 背面標示: >> C108, 訂單背面顏色(五碼): >> BW73Y, 背面漆膜厚: >> 12.5, 背面漆塗漆型式幾塗幾烤: >> 2, 鉻酸鹽: >> Z, 訂單厚度: >> 0.47, 訂單重: >> 60, 重量容許率(下限): >> 10, 重量容許率(上限): >> 10, 訂單寬度: >> 1000, 鍍製方式: >> AC, 鋼捲內徑: >> 508, 鋼捲下限重: >> 3, 鋼捲上限重: >> 5, 壓花條件碼: >> -, 表面花紋: >> R, 綠色識別碼: >> -, 印刷輥號: >> -, 產品代碼: >> PPGL, 皮膜碼: >> -, 單位別: >> M, 油品種類: >> Z, 塗油量: >> Z, 包裝代碼: >> E0 , 保護膜碼: >> -, 客戶試片取樣型式: >> -, 調質碼: >> S, 套筒碼: >> N , 規格: >> A792MSSGR550, 製造標準: >> ASTM, 表面處理劑種類: >> Z, 表面處理劑塗佈量: >> Z, 伸長率測試: >> Y, 硬度測試碼: >> Y, 抗拉強度測試: >> Y, 降伏強度測試: >> Y, 訂單正面顏色(五碼): >> SG420, 正面漆膜厚: >> 25, 正面漆塗漆型式幾塗幾烤: >> 2, 修邊碼: >> Y, 重量碼: >> AW, 鋼捲捲向: >> O, 鍍層碼: >> AZM150, | F:保證1/2 ASTM 厚度公差
PPGL | 2505EFD005/004 |  | 1. 製造標準為MS、ASTM或銷新加坡之訂單，若無技術指定優先用料，請優先使用國內料，勿使用ANFEN (OFP00406)-{.不符.} | 1. 製造標準為MS、ASTM或銷新加坡之訂單，若無技術指定優先用料，請優先使用國內料，勿使用ANFEN (OFP00406)-{.不符.} 2. 【提醒】！本單為直立式包裝，嚴禁鍍鋅或烤漆後以STAGGER捲取 (OFP00451)-{.不符.} 3. 此經銷商有簽訂1/2厚度公差保證(無厚度變異),請調整冷軋與鍍鋅厚度公差管制範圍. 保證 ASTM 厚度公差 (OFP00180)-{.不符.} | 訂單:2505EFD005/004 CPL <生產備註> 事項如下 . 除HGI/ HGL 訂單邊緣不噴油. 其餘皆側緣噴油 (RMK00285) | 訂單:2505EFD005/004 CR1 <生產備註> 事項如下 . 完軋寬度超出管制值上限≦2mm時,冷軋繼續生產並填寫品質異常通報單給鍍鋅線,以便調整張力與板溫 (RMK00278) . 此經銷商保證平均厚度在1/2厚度公差內，厚度量測NG時，如單位長度符合範圍，請放行 (RMK00402) . 此客戶保證平均厚度在1/2厚度公差內，厚度量測NG時，如單位長度符合範圍，請放行 (RMK00409) | 訂單:2505EFD005/004 CR2 <生產備註> 事項如下 . 完軋寬度超出管制值上限≦2mm時,冷軋繼續生產並填寫品質異常通報單給鍍鋅線,以便調整張力與板溫 (RMK00278) . 此經銷商保證平均厚度在1/2厚度公差內，厚度量測NG時，如單位長度符合範圍，請放行 (RMK00402) . 此客戶保證平均厚度在1/2厚度公差內，厚度量測NG時，如單位長度符合範圍，請放行 (RMK00409) | 訂單:2505EFD005/004 CG1 <生產備註> 事項如下 . 此經銷商保證平均厚度在1/2厚度公差內，厚度量測NG時，如單位長度符合範圍，請放行 (RMK00402) . 此客戶保證平均厚度在1/2厚度公差內，厚度量測NG時，如單位長度符合範圍，請放行 (RMK00409) . 鍍層 AZ150 (含) 以上 , 鋅花等級 C~E 目標D，避免鋅花晶界明顯後續造成烤漆點狀未塗漆。 (RMK00565) | 訂單:2505EFD005/004 CG2 <生產備註> 事項如下 . 此經銷商保證平均厚度在1/2厚度公差內，厚度量測NG時，如單位長度符合範圍，請放行 (RMK00402) . 此客戶保證平均厚度在1/2厚度公差內，厚度量測NG時，如單位長度符合範圍，請放行 (RMK00409) . 鍍層 AZ150 (含) 以上 , 鋅花等級 C~E 目標D，避免鋅花晶界明顯後續造成烤漆點狀未塗漆。 (RMK00565) | 訂單:2505EFD005/004 CC1 <生產備註> 事項如下 . 此經銷商保證平均厚度在1/2厚度公差內，厚度量測NG時，如單位長度符合範圍，請放行 (RMK00402) . 此客戶保證平均厚度在1/2厚度公差內，厚度量測NG時，如單位長度符合範圍，請放行 (RMK00409) . 【捲取】注意！本單為直立式包裝。禁用STAGGER捲取送包裝！送RCL重處理例外。 (RMK00512) | 訂單:2505EFD005/004 CC2 <生產備註> 事項如下 . 此經銷商保證平均厚度在1/2厚度公差內，厚度量測NG時，如單位長度符合範圍，請放行 (RMK00402) . 此客戶保證平均厚度在1/2厚度公差內，厚度量測NG時，如單位長度符合範圍，請放行 (RMK00409) . 【捲取】注意！本單為直立式包裝。禁用STAGGER捲取送包裝！送RCL重處理例外。 (RMK00512) | 訂單:2505EFD005/004 RCL <生產備註> 事項如下 . 【捲取】注意！本單為直立式包裝。禁用STAGGER捲取送包裝！送RCL重處理例外。 (RMK00512) | 訂單:2505EFD005/004 CCPK 無 <生產備註> 事項 | 訂單:2505EFD005/004 CGQC <品檢備註> 事項如下 . 鍍層 AZ150 (含) 以上 , 鋅花等級 C~E 目標D，避免鋅花晶界明顯後續造成烤漆點狀未塗漆。 (RMK00565) | 訂單:2505EFD005/004 CCQC <品檢備註> 事項如下 . 【捲取】注意！本單為直立式包裝。禁用STAGGER捲取送包裝！送RCL重處理例外。 (RMK00512) | 訂單:2505EFD005/004 TOL 無 <生產備註> 事項 |  | 訂單 2505EFD005/004 修改記錄如下: 20250415 14:27:37 (22021) 退火碼: >> S1, 用途碼: >> COA001, 背面標示: >> C108, 訂單背面顏色(五碼): >> BW73Y, 背面漆膜厚: >> 12.5, 背面漆塗漆型式幾塗幾烤: >> 2, 鉻酸鹽: >> Z, 訂單厚度: >> 0.47, 訂單重: >> 40, 重量容許率(下限): >> 10, 重量容許率(上限): >> 10, 訂單寬度: >> 1000, 鍍製方式: >> AC, 鋼捲內徑: >> 508, 鋼捲下限重: >> 3, 鋼捲上限重: >> 5, 壓花條件碼: >> -, 表面花紋: >> R, GL鋅花要求下限: >> -, GL鋅花要求上限: >> -, 綠色識別碼: >> -, 印刷輥號: >> -, 產品代碼: >> PPGL, 皮膜碼: >> -, 單位別: >> M, 油品種類: >> Z, 塗油量: >> Z, 包裝代碼: >> E0 , 保護膜碼: >> -, 客戶試片取樣型式: >> -, 調質碼: >> S, 套筒碼: >> N , 規格: >> A792MSSGR340, 製造標準: >> ASTM, 表面處理劑種類: >> Z, 表面處理劑塗佈量: >> Z, 伸長率測試: >> Y, 硬度測試碼: >> Y, 抗拉強度測試: >> Y, 降伏強度測試: >> Y, 厚度變異: >> 0, 訂單正面顏色(五碼): >> SR449, 正面漆膜厚: >> 25, 正面漆塗漆型式幾塗幾烤: >> 2, 修邊碼: >> Y, 重量碼: >> AW, 鋼捲捲向: >> O, 鍍層碼: >> AZM150, | F:保證1/2 ASTM 厚度公差
PPGL | 2505EFD006/001 |  | 1. 製造標準為MS、ASTM或銷新加坡之訂單，若無技術指定優先用料，請優先使用國內料，勿使用ANFEN (OFP00406)-{.不符.} | 1. 製造標準為MS、ASTM或銷新加坡之訂單，若無技術指定優先用料，請優先使用國內料，勿使用ANFEN (OFP00406)-{.不符.} 2. 【提醒】！本單為直立式包裝，嚴禁鍍鋅或烤漆後以STAGGER捲取 (OFP00451)-{.不符.} 3. 此經銷商有簽訂1/2厚度公差保證(無厚度變異),請調整冷軋與鍍鋅厚度公差管制範圍. 保證 ASTM 厚度公差 (OFP00180)-{.不符.} | 訂單:2505EFD006/001 CPL <生產備註> 事項如下 . 除HGI/ HGL 訂單邊緣不噴油. 其餘皆側緣噴油 (RMK00285) | 訂單:2505EFD006/001 CR1 <生產備註> 事項如下 . 此經銷商保證平均厚度在1/2厚度公差內，厚度量測NG時，如單位長度符合範圍，請放行 (RMK00402) . 此客戶保證平均厚度在1/2厚度公差內，厚度量測NG時，如單位長度符合範圍，請放行 (RMK00409) | 訂單:2505EFD006/001 CR2 <生產備註> 事項如下 . 此經銷商保證平均厚度在1/2厚度公差內，厚度量測NG時，如單位長度符合範圍，請放行 (RMK00402) . 此客戶保證平均厚度在1/2厚度公差內，厚度量測NG時，如單位長度符合範圍，請放行 (RMK00409) | 訂單:2505EFD006/001 CG1 <生產備註> 事項如下 . 此經銷商保證平均厚度在1/2厚度公差內，厚度量測NG時，如單位長度符合範圍，請放行 (RMK00402) . 此客戶保證平均厚度在1/2厚度公差內，厚度量測NG時，如單位長度符合範圍，請放行 (RMK00409) . 鍍層 AZ150 (含) 以上 , 鋅花等級 C~E 目標D，避免鋅花晶界明顯後續造成烤漆點狀未塗漆。 (RMK00565) | 訂單:2505EFD006/001 CG2 <生產備註> 事項如下 . 此經銷商保證平均厚度在1/2厚度公差內，厚度量測NG時，如單位長度符合範圍，請放行 (RMK00402) . 此客戶保證平均厚度在1/2厚度公差內，厚度量測NG時，如單位長度符合範圍，請放行 (RMK00409) . 鍍層 AZ150 (含) 以上 , 鋅花等級 C~E 目標D，避免鋅花晶界明顯後續造成烤漆點狀未塗漆。 (RMK00565) | 訂單:2505EFD006/001 CC1 <生產備註> 事項如下 . 此經銷商保證平均厚度在1/2厚度公差內，厚度量測NG時，如單位長度符合範圍，請放行 (RMK00402) . 此客戶保證平均厚度在1/2厚度公差內，厚度量測NG時，如單位長度符合範圍，請放行 (RMK00409) . 【捲取】注意！本單為直立式包裝。禁用STAGGER捲取送包裝！送RCL重處理例外。 (RMK00512) | 訂單:2505EFD006/001 CC2 <生產備註> 事項如下 . 此經銷商保證平均厚度在1/2厚度公差內，厚度量測NG時，如單位長度符合範圍，請放行 (RMK00402) . 此客戶保證平均厚度在1/2厚度公差內，厚度量測NG時，如單位長度符合範圍，請放行 (RMK00409) . 【捲取】注意！本單為直立式包裝。禁用STAGGER捲取送包裝！送RCL重處理例外。 (RMK00512) | 訂單:2505EFD006/001 RCL <生產備註> 事項如下 . 【捲取】注意！本單為直立式包裝。禁用STAGGER捲取送包裝！送RCL重處理例外。 (RMK00512) | 訂單:2505EFD006/001 CCPK 無 <生產備註> 事項 | 訂單:2505EFD006/001 CGQC <品檢備註> 事項如下 . 鍍層 AZ150 (含) 以上 , 鋅花等級 C~E 目標D，避免鋅花晶界明顯後續造成烤漆點狀未塗漆。 (RMK00565) | 訂單:2505EFD006/001 CCQC <品檢備註> 事項如下 . 【捲取】注意！本單為直立式包裝。禁用STAGGER捲取送包裝！送RCL重處理例外。 (RMK00512) | 訂單:2505EFD006/001 TOL 無 <生產備註> 事項 |  | 訂單 2505EFD006/001 修改記錄如下: 20250429 10:43:48 (22021) 退火碼: >> H2, 用途碼: >> COA001, 背面標示: >> C108, 訂單背面顏色(五碼): >> BW736, 背面漆膜厚: >> NOM, 背面漆塗漆型式幾塗幾烤: >> 1, 鉻酸鹽: >> Z, 訂單厚度: >> 0.6, 訂單重: >> 20, 重量容許率(下限): >> 10, 重量容許率(上限): >> 10, 訂單寬度: >> 1000, 鍍製方式: >> AC, 鋼捲內徑: >> 508, 鋼捲下限重: >> 3, 鋼捲上限重: >> 5, 壓花條件碼: >> -, 表面花紋: >> R, 綠色識別碼: >> -, 印刷輥號: >> -, 產品代碼: >> PPGL, 皮膜碼: >> -, 單位別: >> M, 油品種類: >> Z, 塗油量: >> Z, 包裝代碼: >> E0 , 保護膜碼: >> -, 客戶試片取樣型式: >> -, 調質碼: >> S, 套筒碼: >> N , 規格: >> A792MSSGR550, 製造標準: >> ASTM, 表面處理劑種類: >> Z, 表面處理劑塗佈量: >> Z, 伸長率測試: >> N, 硬度測試碼: >> N, 抗拉強度測試: >> N, 降伏強度測試: >> N, 訂單正面顏色(五碼): >> SL877, 正面漆膜厚: >> 25, 正面漆塗漆型式幾塗幾烤: >> 2, 修邊碼: >> Y, 重量碼: >> AW, 鋼捲捲向: >> O, 鍍層碼: >> AZM150, 20250523 14:39:19 (22021) 訂單正面顏色(五碼): SL877 >> SL577, | F:保證1/2 ASTM 厚度公差 | [訂單訊息通知] 2025/05/22 下午 01:12:42 *** (洪萱茹 >> 通知 >> DongZe Wu, Winnie Chang, Emily Hong, XinYi Wu, Edwy Chin, YuLung Kung, B.S. Wan, Y.L. Liu, Julian Liu, Sony Su, YunTung Li) 訊息 : 此訂單有指定鋼捲1顆，鋼號412170620 20.650MT ，麻煩請留意，謝謝。 [訂單訊息通知] 2025/06/04 上午 10:30:54 *** (吳佩婷 >> 通知 >> Julian Liu) 訊息 : 退單改色名
PPGL | 2505EFD008/001 |  | 1. 製造標準為MS、ASTM或銷新加坡之訂單，若無技術指定優先用料，請優先使用國內料，勿使用ANFEN (OFP00406)-{.不符.} | 1. 訂單若有厚度變異，冷軋厚度公差比照烤漆計算公式 , 但最小為 1/2 公差做設定 (OFP00254)-{.不符.} 2. "偏薄要求訂單" 鍍後厚度減 鍍後厚度下限需大於 0.02 MM,以免發生厚度不足狀況 (OFP00369)-{.不符.} 3. 製造標準為MS、ASTM或銷新加坡之訂單，若無技術指定優先用料，請優先使用國內料，勿使用ANFEN (OFP00406)-{.不符.} | 訂單:2505EFD008/001 CPL <生產備註> 事項如下 . 除HGI/ HGL 訂單邊緣不噴油. 其餘皆側緣噴油 (RMK00285) | 訂單:2505EFD008/001 CR1 <生產備註> 事項如下 . 完軋寬度超出管制值上限≦2mm時,冷軋繼續生產並填寫品質異常通報單給鍍鋅線,以便調整張力與板溫 (RMK00278) | 訂單:2505EFD008/001 CR2 <生產備註> 事項如下 . 完軋寬度超出管制值上限≦2mm時,冷軋繼續生產並填寫品質異常通報單給鍍鋅線,以便調整張力與板溫 (RMK00278) | 訂單:2505EFD008/001 CG1 無 <生產備註> 事項 | 訂單:2505EFD008/001 CG2 無 <生產備註> 事項 | 訂單:2505EFD008/001 CC1 <生產備註> 事項如下 . 因千里達烤漆產品曾經耐候性不佳被客訴，所以生產時請務必確認PMT (RMK00404) | 訂單:2505EFD008/001 CC2 <生產備註> 事項如下 . 因千里達烤漆產品曾經耐候性不佳被客訴，所以生產時請務必確認PMT (RMK00404) | 訂單:2505EFD008/001 RCL 無 <生產備註> 事項 | 訂單:2505EFD008/001 CCPK 無 <生產備註> 事項 | 訂單:2505EFD008/001 CGQC 無 <品檢備註> 事項 | 訂單:2505EFD008/001 CCQC 無 <品檢備註> 事項 | 訂單:2505EFD008/001 TOL 無 <生產備註> 事項 |  | 訂單 2505EFD008/001 修改記錄如下: 20250506 10:57:51 (22021) 退火碼: >> S1, 用途碼: >> COA001, 背面標示: >> C160, 訂單背面顏色(五碼): >> BW736, 背面漆膜厚: >> NOM, 背面漆塗漆型式幾塗幾烤: >> 1, 鉻酸鹽: >> Z, 訂單厚度: >> 0.5, 訂單重: >> 20, 重量容許率(下限): >> 10, 重量容許率(上限): >> 10, 訂單寬度: >> 1220, 鍍製方式: >> BC, 鋼捲內徑: >> 508, 鋼捲下限重: >> 3, 鋼捲上限重: >> 5, 壓花條件碼: >> -, 表面花紋: >> R, 綠色識別碼: >> -, 印刷輥號: >> -, 產品代碼: >> PPGL, 皮膜碼: >> -, 單位別: >> M, 油品種類: >> Z, 塗油量: >> Z, 包裝代碼: >> P7 , 保護膜碼: >> -, 客戶試片取樣型式: >> -, 調質碼: >> S, 套筒碼: >> N , 規格: >> A792MSSGR275, 製造標準: >> ASTM, 表面處理劑種類: >> Z, 表面處理劑塗佈量: >> Z, 伸長率測試: >> N, 硬度測試碼: >> N, 抗拉強度測試: >> N, 降伏強度測試: >> N, 厚度變異: >> -3, 訂單正面顏色(五碼): >> SY606, 正面漆膜厚: >> 25, 正面漆塗漆型式幾塗幾烤: >> 2, 修邊碼: >> Y, 重量碼: >> AW, 鋼捲捲向: >> O, 鍍層碼: >> AZM150, | H:厚度偏薄
PPGL | 2505EFE002/001 | 1. ASTM 鍍製方式為MIN 與"最終產品保證1/2 ASTM 厚度公差"不能共存 (OFP00216)-{.不符.} | 1. 製造標準為MS、ASTM或銷新加坡之訂單，若無技術指定優先用料，請優先使用國內料，勿使用ANFEN (OFP00406)-{.不符.} 2. ★提醒！MIN訂單先不要配安丰料★ (OFP00664)-{.不符.} | 1. ASTM 鍍製方式為MIN 與"最終產品保證1/2 ASTM 厚度公差"不能共存 (OFP00216)-{.不符.} 2. 鍍製方式為 MIN 或 TMI 時, 冷軋厚度公差 請改為 " 1/2 厚度公差" (OFP00265)-{.不符.} 3. 製造標準為MS、ASTM或銷新加坡之訂單，若無技術指定優先用料，請優先使用國內料，勿使用ANFEN (OFP00406)-{.不符.} 4. 【提醒】！本單為直立式包裝，嚴禁鍍鋅或烤漆後以STAGGER捲取 (OFP00451)-{.不符.} 5. ★提醒！MIN訂單先不要配安丰料★ (OFP00664)-{.不符.} | 訂單:2505EFE002/001 CPL <生產備註> 事項如下 . 除HGI/ HGL 訂單邊緣不噴油. 其餘皆側緣噴油 (RMK00285) . 【美加訂單生產注意事項-CPL】1.客戶美加地區訂單實施修邊刀最大使用顆數上限(20顆) (RMK00717) . 【美加訂單生產注意事項-CPL】2.排程備註:注意修邊品質與毛邊 (RMK00717) . 【美加訂單生產注意事項-CPL】3.去毛邊輥的管制：兩側壓力均設定1.0 kg/cm2 (RMK00717) | 訂單:2505EFE002/001 CR1 <生產備註> 事項如下 . 【美加訂單生產注意事項-CR】1.兩側各加開一個spot cooling增加冷卻效果。 (RMK00717) . 【美加訂單生產注意事項-CR】2.發生毛邊時，請降速生產減輕毛邊程度，暫留討論後再處置。 (RMK00717) | 訂單:2505EFE002/001 CR2 <生產備註> 事項如下 . 【美加訂單生產注意事項-CR】1.兩側各加開一個spot cooling增加冷卻效果。 (RMK00717) . 【美加訂單生產注意事項-CR】2.發生毛邊時，請降速生產減輕毛邊程度，暫留討論後再處置。 (RMK00717) | 訂單:2505EFE002/001 CG1 <生產備註> 事項如下 . 鍍製方式 MIN 訂單. (RMK00073) . 鍍層 AZ150 (含) 以上 , 鋅花等級 C~E 目標D，避免鋅花晶界明顯後續造成烤漆點狀未塗漆。 (RMK00565) . MIN訂單為平均厚度放行，實測厚度NG時，如單位長度符合範圍，請放行 (RMK00585) . 【美加訂單生產注意事項-CG1】副操確認完回控制室後，於生產排程鋼號旁簽名紀錄，以利後續追查(該排程生產完，排程單將保留)。 (RMK00717) . 【美加訂單生產注意事項-CG1】中央段副操每顆銲道出Pot時觀察銲道同時，確認Beaver Tail與鋼板接觸之Guide Roll羊毛氈狀況，並適時添加潤滑油(避免乾掉)。 (RMK00717) | 訂單:2505EFE002/001 CG2 <生產備註> 事項如下 . 鍍製方式 MIN 訂單. (RMK00073) . 鍍層 AZ150 (含) 以上 , 鋅花等級 C~E 目標D，避免鋅花晶界明顯後續造成烤漆點狀未塗漆。 (RMK00565) . MIN訂單為平均厚度放行，實測厚度NG時，如單位長度符合範圍，請放行 (RMK00585) . 【美加訂單生產注意事項-CG2】1.使用SUB-NOZZLE (RMK00717) | 訂單:2505EFE002/001 CC1 <生產備註> 事項如下 . 鍍製方式 MIN 訂單. (RMK00073) . 請品檢務必遵守 30CM*全寬*留1塊給LAB及1塊給塗料商，若背面非"B"字頭則各留2片 (RMK00105) . 品檢人員於LAB試片上註記測試物性耐久及曝曬 (RMK00105) . 【捲取】注意！本單為直立式包裝。禁用STAGGER捲取送包裝！送RCL重處理例外。 (RMK00512) . 【抽氣量】白色系在CC1生產時,FINISH抽氣量請設定250,如生產中發生色差b值異常升高,請股長再加大抽氣量因應 (RMK00560) . MIN訂單為平均厚度放行，實測厚度NG時，如單位長度符合範圍，請放行 (RMK00585) . 【美加訂單生產注意事項-CCP】1.請烤漆入口依照正背面漆鋼捲投向規定進行鋼捲投入。 (RMK00717) . 【美加訂單生產注意事項-CCP】2.烤漆入口依照鋼捲投向規定進行鋼捲投入。(CR1/CG1 CR2/CG2-->正向入料。CR1/CG2 CR2/CG1-->反向入料) (RMK00717) . 【美加訂單生產注意事項-CCP】3.此訂單背面漆一律採Nature塗裝，塗裝黏度設定40秒以上 (RMK00717) | 訂單:2505EFE002/001 CC2 <生產備註> 事項如下 . 鍍製方式 MIN 訂單. (RMK00073) . 請品檢務必遵守 30CM*全寬*留1塊給LAB及1塊給塗料商，若背面非"B"字頭則各留2片 (RMK00105) . 品檢人員於LAB試片上註記測試物性耐久及曝曬 (RMK00105) . 【捲取】注意！本單為直立式包裝。禁用STAGGER捲取送包裝！送RCL重處理例外。 (RMK00512) . 【抽氣量】白色系在CC1生產時,FINISH抽氣量請設定250,如生產中發生色差b值異常升高,請股長再加大抽氣量因應 (RMK00560) . MIN訂單為平均厚度放行，實測厚度NG時，如單位長度符合範圍，請放行 (RMK00585) . 【美加訂單生產注意事項-CCP】1.請烤漆入口依照正背面漆鋼捲投向規定進行鋼捲投入。 (RMK00717) . 【美加訂單生產注意事項-CCP】2.烤漆入口依照鋼捲投向規定進行鋼捲投入。(CR1/CG1 CR2/CG2-->正向入料。CR1/CG2 CR2/CG1-->反向入料) (RMK00717) . 【美加訂單生產注意事項-CCP】3.此訂單背面漆一律採Nature塗裝，塗裝黏度設定40秒以上 (RMK00717) | 訂單:2505EFE002/001 RCL <生產備註> 事項如下 . 【捲取】注意！本單為直立式包裝。禁用STAGGER捲取送包裝！送RCL重處理例外。 (RMK00512) | 訂單:2505EFE002/001 CCPK 無 <生產備註> 事項 | 訂單:2505EFE002/001 CGQC <品檢備註> 事項如下 . 鍍層 AZ150 (含) 以上 , 鋅花等級 C~E 目標D，避免鋅花晶界明顯後續造成烤漆點狀未塗漆。 (RMK00565) | 訂單:2505EFE002/001 CCQC <品檢備註> 事項如下 . 請品檢務必遵守 30CM*全寬*留1塊給LAB及1塊給塗料商，若背面非"B"字頭則各留2片 (RMK00105) . 【捲取】注意！本單為直立式包裝。禁用STAGGER捲取送包裝！送RCL重處理例外。 (RMK00512) | 訂單:2505EFE002/001 TOL 無 <生產備註> 事項 |  | 訂單 2505EFE002/001 修改記錄如下: 20250814 15:35:01 (25008) 退火碼: >> H2, 用途碼: >> COG001, 背面標示: >> S000, 訂單背面顏色(五碼): >> BW4CY, 背面漆膜厚: >> 12.5, 背面漆塗漆型式幾塗幾烤: >> 2, 鉻酸鹽: >> Z, 訂單厚度: >> 0.0185, 訂單重: >> 20, 重量容許率(下限): >> 10, 重量容許率(上限): >> 10, 訂單寬度: >> 45, 鍍製方式: >> MIN, 鋼捲內徑: >> 508, 鋼捲下限重: >> 3.17, 鋼捲上限重: >> 4.5, 壓花條件碼: >> -, 表面花紋: >> R, 綠色識別碼: >> -, 印刷輥號: >> -, 產品代碼: >> PPGL, 皮膜碼: >> -, 單位別: >> I, 油品種類: >> Z, 塗油量: >> Z, 包裝代碼: >> E0 , 保護膜碼: >> -, 客戶試片取樣型式: >> -, 調質碼: >> S, 套筒碼: >> P , 規格: >> A792SSGR80, 製造標準: >> ASTM, 表面處理劑種類: >> Z, 表面處理劑塗佈量: >> Z, 伸長率測試: >> N, 硬度測試碼: >> N, 抗拉強度測試: >> N, 降伏強度測試: >> N, 厚度變異: >> 0, 訂單正面顏色(五碼): >> 1W2AT, 正面漆膜厚: >> 25, 正面漆塗漆型式幾塗幾烤: >> 2, 修邊碼: >> Y, 重量碼: >> AW, 鋼捲捲向: >> O, 鍍層碼: >> AZ50, | *:
PPGL | 2505EFE002/002 | 1. ASTM 鍍製方式為MIN 與"最終產品保證1/2 ASTM 厚度公差"不能共存 (OFP00216)-{.不符.} | 1. 製造標準為MS、ASTM或銷新加坡之訂單，若無技術指定優先用料，請優先使用國內料，勿使用ANFEN (OFP00406)-{.不符.} 2. ★提醒！MIN訂單先不要配安丰料★ (OFP00664)-{.不符.} | 1. ASTM 鍍製方式為MIN 與"最終產品保證1/2 ASTM 厚度公差"不能共存 (OFP00216)-{.不符.} 2. 鍍製方式為 MIN 或 TMI 時, 冷軋厚度公差 請改為 " 1/2 厚度公差" (OFP00265)-{.不符.} 3. 製造標準為MS、ASTM或銷新加坡之訂單，若無技術指定優先用料，請優先使用國內料，勿使用ANFEN (OFP00406)-{.不符.} 4. 【提醒】！本單為直立式包裝，嚴禁鍍鋅或烤漆後以STAGGER捲取 (OFP00451)-{.不符.} 5. ★提醒！MIN訂單先不要配安丰料★ (OFP00664)-{.不符.} | 訂單:2505EFE002/002 CPL <生產備註> 事項如下 . 除HGI/ HGL 訂單邊緣不噴油. 其餘皆側緣噴油 (RMK00285) . 【美加訂單生產注意事項-CPL】1.客戶美加地區訂單實施修邊刀最大使用顆數上限(20顆) (RMK00717) . 【美加訂單生產注意事項-CPL】2.排程備註:注意修邊品質與毛邊 (RMK00717) . 【美加訂單生產注意事項-CPL】3.去毛邊輥的管制：兩側壓力均設定1.0 kg/cm2 (RMK00717) | 訂單:2505EFE002/002 CR1 <生產備註> 事項如下 . 【美加訂單生產注意事項-CR】1.兩側各加開一個spot cooling增加冷卻效果。 (RMK00717) . 【美加訂單生產注意事項-CR】2.發生毛邊時，請降速生產減輕毛邊程度，暫留討論後再處置。 (RMK00717) | 訂單:2505EFE002/002 CR2 <生產備註> 事項如下 . 【美加訂單生產注意事項-CR】1.兩側各加開一個spot cooling增加冷卻效果。 (RMK00717) . 【美加訂單生產注意事項-CR】2.發生毛邊時，請降速生產減輕毛邊程度，暫留討論後再處置。 (RMK00717) | 訂單:2505EFE002/002 CG1 <生產備註> 事項如下 . 鍍製方式 MIN 訂單. (RMK00073) . 鍍層 AZ150 (含) 以上 , 鋅花等級 C~E 目標D，避免鋅花晶界明顯後續造成烤漆點狀未塗漆。 (RMK00565) . MIN訂單為平均厚度放行，實測厚度NG時，如單位長度符合範圍，請放行 (RMK00585) . 【美加訂單生產注意事項-CG1】副操確認完回控制室後，於生產排程鋼號旁簽名紀錄，以利後續追查(該排程生產完，排程單將保留)。 (RMK00717) . 【美加訂單生產注意事項-CG1】中央段副操每顆銲道出Pot時觀察銲道同時，確認Beaver Tail與鋼板接觸之Guide Roll羊毛氈狀況，並適時添加潤滑油(避免乾掉)。 (RMK00717) | 訂單:2505EFE002/002 CG2 <生產備註> 事項如下 . 鍍製方式 MIN 訂單. (RMK00073) . 鍍層 AZ150 (含) 以上 , 鋅花等級 C~E 目標D，避免鋅花晶界明顯後續造成烤漆點狀未塗漆。 (RMK00565) . MIN訂單為平均厚度放行，實測厚度NG時，如單位長度符合範圍，請放行 (RMK00585) . 【美加訂單生產注意事項-CG2】1.使用SUB-NOZZLE (RMK00717) | 訂單:2505EFE002/002 CC1 <生產備註> 事項如下 . 鍍製方式 MIN 訂單. (RMK00073) . 請品檢務必遵守 30CM*全寬*留1塊給LAB及1塊給塗料商，若背面非"B"字頭則各留2片 (RMK00105) . 品檢人員於LAB試片上註記測試物性耐久及曝曬 (RMK00105) . 【捲取】注意！本單為直立式包裝。禁用STAGGER捲取送包裝！送RCL重處理例外。 (RMK00512) . MIN訂單為平均厚度放行，實測厚度NG時，如單位長度符合範圍，請放行 (RMK00585) . 【美加訂單生產注意事項-CCP】1.請烤漆入口依照正背面漆鋼捲投向規定進行鋼捲投入。 (RMK00717) . 【美加訂單生產注意事項-CCP】2.烤漆入口依照鋼捲投向規定進行鋼捲投入。(CR1/CG1 CR2/CG2-->正向入料。CR1/CG2 CR2/CG1-->反向入料) (RMK00717) . 【美加訂單生產注意事項-CCP】3.此訂單背面漆一律採Nature塗裝，塗裝黏度設定40秒以上 (RMK00717) | 訂單:2505EFE002/002 CC2 <生產備註> 事項如下 . 鍍製方式 MIN 訂單. (RMK00073) . 請品檢務必遵守 30CM*全寬*留1塊給LAB及1塊給塗料商，若背面非"B"字頭則各留2片 (RMK00105) . 品檢人員於LAB試片上註記測試物性耐久及曝曬 (RMK00105) . 【捲取】注意！本單為直立式包裝。禁用STAGGER捲取送包裝！送RCL重處理例外。 (RMK00512) . MIN訂單為平均厚度放行，實測厚度NG時，如單位長度符合範圍，請放行 (RMK00585) . 【美加訂單生產注意事項-CCP】1.請烤漆入口依照正背面漆鋼捲投向規定進行鋼捲投入。 (RMK00717) . 【美加訂單生產注意事項-CCP】2.烤漆入口依照鋼捲投向規定進行鋼捲投入。(CR1/CG1 CR2/CG2-->正向入料。CR1/CG2 CR2/CG1-->反向入料) (RMK00717) . 【美加訂單生產注意事項-CCP】3.此訂單背面漆一律採Nature塗裝，塗裝黏度設定40秒以上 (RMK00717) | 訂單:2505EFE002/002 RCL <生產備註> 事項如下 . 【捲取】注意！本單為直立式包裝。禁用STAGGER捲取送包裝！送RCL重處理例外。 (RMK00512) | 訂單:2505EFE002/002 CCPK 無 <生產備註> 事項 | 訂單:2505EFE002/002 CGQC <品檢備註> 事項如下 . 鍍層 AZ150 (含) 以上 , 鋅花等級 C~E 目標D，避免鋅花晶界明顯後續造成烤漆點狀未塗漆。 (RMK00565) | 訂單:2505EFE002/002 CCQC <品檢備註> 事項如下 . 請品檢務必遵守 30CM*全寬*留1塊給LAB及1塊給塗料商，若背面非"B"字頭則各留2片 (RMK00105) . 【捲取】注意！本單為直立式包裝。禁用STAGGER捲取送包裝！送RCL重處理例外。 (RMK00512) | 訂單:2505EFE002/002 TOL 無 <生產備註> 事項 |  | 訂單 2505EFE002/002 修改記錄如下: 20250814 15:36:03 (25008) 退火碼: >> H2, 用途碼: >> COG001, 背面標示: >> S000, 訂單背面顏色(五碼): >> BW4CY, 背面漆膜厚: >> 12.5, 背面漆塗漆型式幾塗幾烤: >> 2, 鉻酸鹽: >> Z, 訂單厚度: >> 0.0185, 訂單重: >> 20, 重量容許率(下限): >> 10, 重量容許率(上限): >> 10, 訂單寬度: >> 45, 鍍製方式: >> MIN, 鋼捲內徑: >> 508, 鋼捲下限重: >> 3.17, 鋼捲上限重: >> 4.5, 壓花條件碼: >> -, 表面花紋: >> R, 綠色識別碼: >> -, 印刷輥號: >> -, 產品代碼: >> PPGL, 皮膜碼: >> -, 單位別: >> I, 油品種類: >> Z, 塗油量: >> Z, 包裝代碼: >> E0 , 保護膜碼: >> -, 客戶試片取樣數量: >> 0, 客戶試片取樣型式: >> -, 調質碼: >> S, 套筒碼: >> P , 規格: >> A792SSGR80, 製造標準: >> ASTM, 表面處理劑種類: >> Z, 表面處理劑塗佈量: >> Z, 伸長率測試: >> N, 硬度測試碼: >> N, 抗拉強度測試: >> N, 降伏強度測試: >> N, 厚度變異: >> 0, 訂單正面顏色(五碼): >> 1Y3AT, 正面漆膜厚: >> 25, 正面漆塗漆型式幾塗幾烤: >> 2, 修邊碼: >> Y, 重量碼: >> AW, 鋼捲捲向: >> O, 鍍層碼: >> AZ50, | *:
PPGL | 2505EFE002/003 | 1. ASTM 鍍製方式為MIN 與"最終產品保證1/2 ASTM 厚度公差"不能共存 (OFP00216)-{.不符.} | 1. 製造標準為MS、ASTM或銷新加坡之訂單，若無技術指定優先用料，請優先使用國內料，勿使用ANFEN (OFP00406)-{.不符.} 2. ★提醒！MIN訂單先不要配安丰料★ (OFP00664)-{.不符.} | 1. ASTM 鍍製方式為MIN 與"最終產品保證1/2 ASTM 厚度公差"不能共存 (OFP00216)-{.不符.} 2. 鍍製方式為 MIN 或 TMI 時, 冷軋厚度公差 請改為 " 1/2 厚度公差" (OFP00265)-{.不符.} 3. 製造標準為MS、ASTM或銷新加坡之訂單，若無技術指定優先用料，請優先使用國內料，勿使用ANFEN (OFP00406)-{.不符.} 4. 【提醒】！本單為直立式包裝，嚴禁鍍鋅或烤漆後以STAGGER捲取 (OFP00451)-{.不符.} 5. ★提醒！MIN訂單先不要配安丰料★ (OFP00664)-{.不符.} | 訂單:2505EFE002/003 CPL <生產備註> 事項如下 . 除HGI/ HGL 訂單邊緣不噴油. 其餘皆側緣噴油 (RMK00285) . 【美加訂單生產注意事項-CPL】1.客戶美加地區訂單實施修邊刀最大使用顆數上限(20顆) (RMK00717) . 【美加訂單生產注意事項-CPL】2.排程備註:注意修邊品質與毛邊 (RMK00717) . 【美加訂單生產注意事項-CPL】3.去毛邊輥的管制：兩側壓力均設定1.0 kg/cm2 (RMK00717) | 訂單:2505EFE002/003 CR1 <生產備註> 事項如下 . 【美加訂單生產注意事項-CR】1.兩側各加開一個spot cooling增加冷卻效果。 (RMK00717) . 【美加訂單生產注意事項-CR】2.發生毛邊時，請降速生產減輕毛邊程度，暫留討論後再處置。 (RMK00717) | 訂單:2505EFE002/003 CR2 <生產備註> 事項如下 . 【美加訂單生產注意事項-CR】1.兩側各加開一個spot cooling增加冷卻效果。 (RMK00717) . 【美加訂單生產注意事項-CR】2.發生毛邊時，請降速生產減輕毛邊程度，暫留討論後再處置。 (RMK00717) | 訂單:2505EFE002/003 CG1 <生產備註> 事項如下 . 鍍製方式 MIN 訂單. (RMK00073) . 鍍層 AZ150 (含) 以上 , 鋅花等級 C~E 目標D，避免鋅花晶界明顯後續造成烤漆點狀未塗漆。 (RMK00565) . MIN訂單為平均厚度放行，實測厚度NG時，如單位長度符合範圍，請放行 (RMK00585) . 【美加訂單生產注意事項-CG1】副操確認完回控制室後，於生產排程鋼號旁簽名紀錄，以利後續追查(該排程生產完，排程單將保留)。 (RMK00717) . 【美加訂單生產注意事項-CG1】中央段副操每顆銲道出Pot時觀察銲道同時，確認Beaver Tail與鋼板接觸之Guide Roll羊毛氈狀況，並適時添加潤滑油(避免乾掉)。 (RMK00717) | 訂單:2505EFE002/003 CG2 <生產備註> 事項如下 . 鍍製方式 MIN 訂單. (RMK00073) . 鍍層 AZ150 (含) 以上 , 鋅花等級 C~E 目標D，避免鋅花晶界明顯後續造成烤漆點狀未塗漆。 (RMK00565) . MIN訂單為平均厚度放行，實測厚度NG時，如單位長度符合範圍，請放行 (RMK00585) . 【美加訂單生產注意事項-CG2】1.使用SUB-NOZZLE (RMK00717) | 訂單:2505EFE002/003 CC1 <生產備註> 事項如下 . 鍍製方式 MIN 訂單. (RMK00073) . 請品檢務必遵守 30CM*全寬*留1塊給LAB及1塊給塗料商，若背面非"B"字頭則各留2片 (RMK00105) . 品檢人員於LAB試片上註記測試物性耐久及曝曬 (RMK00105) . 【捲取】注意！本單為直立式包裝。禁用STAGGER捲取送包裝！送RCL重處理例外。 (RMK00512) . MIN訂單為平均厚度放行，實測厚度NG時，如單位長度符合範圍，請放行 (RMK00585) . 【美加訂單生產注意事項-CCP】1.請烤漆入口依照正背面漆鋼捲投向規定進行鋼捲投入。 (RMK00717) . 【美加訂單生產注意事項-CCP】2.烤漆入口依照鋼捲投向規定進行鋼捲投入。(CR1/CG1 CR2/CG2-->正向入料。CR1/CG2 CR2/CG1-->反向入料) (RMK00717) . 【美加訂單生產注意事項-CCP】3.此訂單背面漆一律採Nature塗裝，塗裝黏度設定40秒以上 (RMK00717) | 訂單:2505EFE002/003 CC2 <生產備註> 事項如下 . 鍍製方式 MIN 訂單. (RMK00073) . 請品檢務必遵守 30CM*全寬*留1塊給LAB及1塊給塗料商，若背面非"B"字頭則各留2片 (RMK00105) . 品檢人員於LAB試片上註記測試物性耐久及曝曬 (RMK00105) . 【捲取】注意！本單為直立式包裝。禁用STAGGER捲取送包裝！送RCL重處理例外。 (RMK00512) . MIN訂單為平均厚度放行，實測厚度NG時，如單位長度符合範圍，請放行 (RMK00585) . 【美加訂單生產注意事項-CCP】1.請烤漆入口依照正背面漆鋼捲投向規定進行鋼捲投入。 (RMK00717) . 【美加訂單生產注意事項-CCP】2.烤漆入口依照鋼捲投向規定進行鋼捲投入。(CR1/CG1 CR2/CG2-->正向入料。CR1/CG2 CR2/CG1-->反向入料) (RMK00717) . 【美加訂單生產注意事項-CCP】3.此訂單背面漆一律採Nature塗裝，塗裝黏度設定40秒以上 (RMK00717) | 訂單:2505EFE002/003 RCL <生產備註> 事項如下 . 【捲取】注意！本單為直立式包裝。禁用STAGGER捲取送包裝！送RCL重處理例外。 (RMK00512) | 訂單:2505EFE002/003 CCPK 無 <生產備註> 事項 | 訂單:2505EFE002/003 CGQC <品檢備註> 事項如下 . 鍍層 AZ150 (含) 以上 , 鋅花等級 C~E 目標D，避免鋅花晶界明顯後續造成烤漆點狀未塗漆。 (RMK00565) | 訂單:2505EFE002/003 CCQC <品檢備註> 事項如下 . 請品檢務必遵守 30CM*全寬*留1塊給LAB及1塊給塗料商，若背面非"B"字頭則各留2片 (RMK00105) . 【捲取】注意！本單為直立式包裝。禁用STAGGER捲取送包裝！送RCL重處理例外。 (RMK00512) | 訂單:2505EFE002/003 TOL 無 <生產備註> 事項 |  | 訂單 2505EFE002/003 修改記錄如下: 20250814 15:36:55 (25008) 退火碼: >> H2, 用途碼: >> COG001, 背面標示: >> S000, 訂單背面顏色(五碼): >> BW4CY, 背面漆膜厚: >> 12.5, 背面漆塗漆型式幾塗幾烤: >> 2, 鉻酸鹽: >> Z, 訂單厚度: >> 0.0185, 訂單重: >> 20, 重量容許率(下限): >> 10, 重量容許率(上限): >> 10, 訂單寬度: >> 45, 鍍製方式: >> MIN, 鋼捲內徑: >> 508, 鋼捲下限重: >> 3.17, 鋼捲上限重: >> 4.5, 壓花條件碼: >> -, 表面花紋: >> R, 綠色識別碼: >> -, 印刷輥號: >> -, 產品代碼: >> PPGL, 皮膜碼: >> -, 單位別: >> I, 油品種類: >> Z, 塗油量: >> Z, 包裝代碼: >> E0 , 保護膜碼: >> -, 客戶試片取樣數量: >> 0, 客戶試片取樣型式: >> -, 調質碼: >> S, 套筒碼: >> P , 規格: >> A792SSGR80, 製造標準: >> ASTM, 表面處理劑種類: >> Z, 表面處理劑塗佈量: >> Z, 伸長率測試: >> N, 硬度測試碼: >> N, 抗拉強度測試: >> N, 降伏強度測試: >> N, 厚度變異: >> 0, 訂單正面顏色(五碼): >> 3Y68T, 正面漆膜厚: >> 25, 正面漆塗漆型式幾塗幾烤: >> 2, 修邊碼: >> Y, 重量碼: >> AW, 鋼捲捲向: >> O, 鍍層碼: >> AZ50, | *:
PPGL | 2505EFE002/004 | 1. ASTM 鍍製方式為MIN 與"最終產品保證1/2 ASTM 厚度公差"不能共存 (OFP00216)-{.不符.} | 1. 製造標準為MS、ASTM或銷新加坡之訂單，若無技術指定優先用料，請優先使用國內料，勿使用ANFEN (OFP00406)-{.不符.} 2. ★提醒！MIN訂單先不要配安丰料★ (OFP00664)-{.不符.} | 1. ASTM 鍍製方式為MIN 與"最終產品保證1/2 ASTM 厚度公差"不能共存 (OFP00216)-{.不符.} 2. 鍍製方式為 MIN 或 TMI 時, 冷軋厚度公差 請改為 " 1/2 厚度公差" (OFP00265)-{.不符.} 3. 製造標準為MS、ASTM或銷新加坡之訂單，若無技術指定優先用料，請優先使用國內料，勿使用ANFEN (OFP00406)-{.不符.} 4. 【提醒】！本單為直立式包裝，嚴禁鍍鋅或烤漆後以STAGGER捲取 (OFP00451)-{.不符.} 5. ★提醒！MIN訂單先不要配安丰料★ (OFP00664)-{.不符.} | 訂單:2505EFE002/004 CPL <生產備註> 事項如下 . 除HGI/ HGL 訂單邊緣不噴油. 其餘皆側緣噴油 (RMK00285) . 【美加訂單生產注意事項-CPL】1.客戶美加地區訂單實施修邊刀最大使用顆數上限(20顆) (RMK00717) . 【美加訂單生產注意事項-CPL】2.排程備註:注意修邊品質與毛邊 (RMK00717) . 【美加訂單生產注意事項-CPL】3.去毛邊輥的管制：兩側壓力均設定1.0 kg/cm2 (RMK00717) | 訂單:2505EFE002/004 CR1 <生產備註> 事項如下 . 【美加訂單生產注意事項-CR】1.兩側各加開一個spot cooling增加冷卻效果。 (RMK00717) . 【美加訂單生產注意事項-CR】2.發生毛邊時，請降速生產減輕毛邊程度，暫留討論後再處置。 (RMK00717) | 訂單:2505EFE002/004 CR2 <生產備註> 事項如下 . 【美加訂單生產注意事項-CR】1.兩側各加開一個spot cooling增加冷卻效果。 (RMK00717) . 【美加訂單生產注意事項-CR】2.發生毛邊時，請降速生產減輕毛邊程度，暫留討論後再處置。 (RMK00717) | 訂單:2505EFE002/004 CG1 <生產備註> 事項如下 . 鍍製方式 MIN 訂單. (RMK00073) . 鍍層 AZ150 (含) 以上 , 鋅花等級 C~E 目標D，避免鋅花晶界明顯後續造成烤漆點狀未塗漆。 (RMK00565) . MIN訂單為平均厚度放行，實測厚度NG時，如單位長度符合範圍，請放行 (RMK00585) . 【美加訂單生產注意事項-CG1】副操確認完回控制室後，於生產排程鋼號旁簽名紀錄，以利後續追查(該排程生產完，排程單將保留)。 (RMK00717) . 【美加訂單生產注意事項-CG1】中央段副操每顆銲道出Pot時觀察銲道同時，確認Beaver Tail與鋼板接觸之Guide Roll羊毛氈狀況，並適時添加潤滑油(避免乾掉)。 (RMK00717) | 訂單:2505EFE002/004 CG2 <生產備註> 事項如下 . 鍍製方式 MIN 訂單. (RMK00073) . 鍍層 AZ150 (含) 以上 , 鋅花等級 C~E 目標D，避免鋅花晶界明顯後續造成烤漆點狀未塗漆。 (RMK00565) . MIN訂單為平均厚度放行，實測厚度NG時，如單位長度符合範圍，請放行 (RMK00585) . 【美加訂單生產注意事項-CG2】1.使用SUB-NOZZLE (RMK00717) | 訂單:2505EFE002/004 CC1 <生產備註> 事項如下 . 鍍製方式 MIN 訂單. (RMK00073) . 請品檢務必遵守 30CM*全寬*留1塊給LAB及1塊給塗料商，若背面非"B"字頭則各留2片 (RMK00105) . 品檢人員於LAB試片上註記測試物性耐久及曝曬 (RMK00105) . 1. IP保固屋頂所有色碼需每一顆母鋼留30cm*全寬線上板(IP留一片,TED留一片,這兩片要同子鋼號碼) (RMK00207) . 2.取完後 TSD品檢通知TDCC，TDCC會通知 IP人員來拿走 (RMK00207) . 【捲取】注意！本單為直立式包裝。禁用STAGGER捲取送包裝！送RCL重處理例外。 (RMK00512) . MIN訂單為平均厚度放行，實測厚度NG時，如單位長度符合範圍，請放行 (RMK00585) . 【美加訂單生產注意事項-CCP】1.請烤漆入口依照正背面漆鋼捲投向規定進行鋼捲投入。 (RMK00717) . 【美加訂單生產注意事項-CCP】2.烤漆入口依照鋼捲投向規定進行鋼捲投入。(CR1/CG1 CR2/CG2-->正向入料。CR1/CG2 CR2/CG1-->反向入料) (RMK00717) . 【美加訂單生產注意事項-CCP】3.此訂單背面漆一律採Nature塗裝，塗裝黏度設定40秒以上 (RMK00717) | 訂單:2505EFE002/004 CC2 <生產備註> 事項如下 . 鍍製方式 MIN 訂單. (RMK00073) . 請品檢務必遵守 30CM*全寬*留1塊給LAB及1塊給塗料商，若背面非"B"字頭則各留2片 (RMK00105) . 品檢人員於LAB試片上註記測試物性耐久及曝曬 (RMK00105) . 1. IP保固屋頂所有色碼需每一顆母鋼留30cm*全寬線上板(IP留一片,TED留一片,這兩片要同子鋼號碼) (RMK00207) . 2.取完後 TSD品檢通知TDCC，TDCC會通知 IP人員來拿走 (RMK00207) . 【捲取】注意！本單為直立式包裝。禁用STAGGER捲取送包裝！送RCL重處理例外。 (RMK00512) . MIN訂單為平均厚度放行，實測厚度NG時，如單位長度符合範圍，請放行 (RMK00585) . 【美加訂單生產注意事項-CCP】1.請烤漆入口依照正背面漆鋼捲投向規定進行鋼捲投入。 (RMK00717) . 【美加訂單生產注意事項-CCP】2.烤漆入口依照鋼捲投向規定進行鋼捲投入。(CR1/CG1 CR2/CG2-->正向入料。CR1/CG2 CR2/CG1-->反向入料) (RMK00717) . 【美加訂單生產注意事項-CCP】3.此訂單背面漆一律採Nature塗裝，塗裝黏度設定40秒以上 (RMK00717) | 訂單:2505EFE002/004 RCL <生產備註> 事項如下 . 【捲取】注意！本單為直立式包裝。禁用STAGGER捲取送包裝！送RCL重處理例外。 (RMK00512) | 訂單:2505EFE002/004 CCPK 無 <生產備註> 事項 | 訂單:2505EFE002/004 CGQC <品檢備註> 事項如下 . 鍍層 AZ150 (含) 以上 , 鋅花等級 C~E 目標D，避免鋅花晶界明顯後續造成烤漆點狀未塗漆。 (RMK00565) | 訂單:2505EFE002/004 CCQC <品檢備註> 事項如下 . 請品檢務必遵守 30CM*全寬*留1塊給LAB及1塊給塗料商，若背面非"B"字頭則各留2片 (RMK00105) . 1. IP保固屋頂所有色碼需每一顆母鋼留30cm*全寬線上板(IP留一片,TED留一片,這兩片要同子鋼號碼) (RMK00207) . 2.取完後 TSD品檢通知TDCC，TDCC會通知 IP人員來拿走 (RMK00207) . 【捲取】注意！本單為直立式包裝。禁用STAGGER捲取送包裝！送RCL重處理例外。 (RMK00512) | 訂單:2505EFE002/004 TOL 無 <生產備註> 事項 |  | 訂單 2505EFE002/004 修改記錄如下: 20250814 15:37:52 (25008) 退火碼: >> H2, 用途碼: >> COG001, 背面標示: >> S000, 訂單背面顏色(五碼): >> BW4CY, 背面漆膜厚: >> 12.5, 背面漆塗漆型式幾塗幾烤: >> 2, 鉻酸鹽: >> Z, 訂單厚度: >> 0.0185, 訂單重: >> 20, 重量容許率(下限): >> 10, 重量容許率(上限): >> 10, 訂單寬度: >> 45, 鍍製方式: >> MIN, 鋼捲內徑: >> 508, 鋼捲下限重: >> 3.17, 鋼捲上限重: >> 4.5, 壓花條件碼: >> -, 表面花紋: >> R, 綠色識別碼: >> -, 印刷輥號: >> -, 產品代碼: >> PPGL, 皮膜碼: >> -, 單位別: >> I, 油品種類: >> Z, 塗油量: >> Z, 包裝代碼: >> E0 , 保護膜碼: >> -, 客戶試片取樣數量: >> 0, 客戶試片取樣型式: >> -, 調質碼: >> S, 套筒碼: >> P , 規格: >> A792SSGR80, 製造標準: >> ASTM, 表面處理劑種類: >> Z, 表面處理劑塗佈量: >> Z, 伸長率測試: >> N, 硬度測試碼: >> N, 抗拉強度測試: >> N, 降伏強度測試: >> N, 厚度變異: >> 0, 訂單正面顏色(五碼): >> 1B7CT, 正面漆膜厚: >> 25, 正面漆塗漆型式幾塗幾烤: >> 2, 修邊碼: >> Y, 重量碼: >> AW, 鋼捲捲向: >> O, 鍍層碼: >> AZ50, | *:
PPGL | 2505EFE002/005 | 1. ASTM 鍍製方式為MIN 與"最終產品保證1/2 ASTM 厚度公差"不能共存 (OFP00216)-{.不符.} | 1. 製造標準為MS、ASTM或銷新加坡之訂單，若無技術指定優先用料，請優先使用國內料，勿使用ANFEN (OFP00406)-{.不符.} 2. ★提醒！MIN訂單先不要配安丰料★ (OFP00664)-{.不符.} | 1. ASTM 鍍製方式為MIN 與"最終產品保證1/2 ASTM 厚度公差"不能共存 (OFP00216)-{.不符.} 2. 鍍製方式為 MIN 或 TMI 時, 冷軋厚度公差 請改為 " 1/2 厚度公差" (OFP00265)-{.不符.} 3. 製造標準為MS、ASTM或銷新加坡之訂單，若無技術指定優先用料，請優先使用國內料，勿使用ANFEN (OFP00406)-{.不符.} 4. 【提醒】！本單為直立式包裝，嚴禁鍍鋅或烤漆後以STAGGER捲取 (OFP00451)-{.不符.} 5. ★提醒！MIN訂單先不要配安丰料★ (OFP00664)-{.不符.} | 訂單:2505EFE002/005 CPL <生產備註> 事項如下 . 除HGI/ HGL 訂單邊緣不噴油. 其餘皆側緣噴油 (RMK00285) . 【美加訂單生產注意事項-CPL】1.客戶美加地區訂單實施修邊刀最大使用顆數上限(20顆) (RMK00717) . 【美加訂單生產注意事項-CPL】2.排程備註:注意修邊品質與毛邊 (RMK00717) . 【美加訂單生產注意事項-CPL】3.去毛邊輥的管制：兩側壓力均設定1.0 kg/cm2 (RMK00717) | 訂單:2505EFE002/005 CR1 <生產備註> 事項如下 . 【美加訂單生產注意事項-CR】1.兩側各加開一個spot cooling增加冷卻效果。 (RMK00717) . 【美加訂單生產注意事項-CR】2.發生毛邊時，請降速生產減輕毛邊程度，暫留討論後再處置。 (RMK00717) | 訂單:2505EFE002/005 CR2 <生產備註> 事項如下 . 【美加訂單生產注意事項-CR】1.兩側各加開一個spot cooling增加冷卻效果。 (RMK00717) . 【美加訂單生產注意事項-CR】2.發生毛邊時，請降速生產減輕毛邊程度，暫留討論後再處置。 (RMK00717) | 訂單:2505EFE002/005 CG1 <生產備註> 事項如下 . 鍍製方式 MIN 訂單. (RMK00073) . 鍍層 AZ150 (含) 以上 , 鋅花等級 C~E 目標D，避免鋅花晶界明顯後續造成烤漆點狀未塗漆。 (RMK00565) . MIN訂單為平均厚度放行，實測厚度NG時，如單位長度符合範圍，請放行 (RMK00585) . 【美加訂單生產注意事項-CG1】副操確認完回控制室後，於生產排程鋼號旁簽名紀錄，以利後續追查(該排程生產完，排程單將保留)。 (RMK00717) . 【美加訂單生產注意事項-CG1】中央段副操每顆銲道出Pot時觀察銲道同時，確認Beaver Tail與鋼板接觸之Guide Roll羊毛氈狀況，並適時添加潤滑油(避免乾掉)。 (RMK00717) | 訂單:2505EFE002/005 CG2 <生產備註> 事項如下 . 鍍製方式 MIN 訂單. (RMK00073) . 鍍層 AZ150 (含) 以上 , 鋅花等級 C~E 目標D，避免鋅花晶界明顯後續造成烤漆點狀未塗漆。 (RMK00565) . MIN訂單為平均厚度放行，實測厚度NG時，如單位長度符合範圍，請放行 (RMK00585) . 【美加訂單生產注意事項-CG2】1.使用SUB-NOZZLE (RMK00717) | 訂單:2505EFE002/005 CC1 <生產備註> 事項如下 . 鍍製方式 MIN 訂單. (RMK00073) . 請品檢務必遵守 30CM*全寬*留1塊給LAB及1塊給塗料商，若背面非"B"字頭則各留2片 (RMK00105) . 品檢人員於LAB試片上註記測試物性耐久及曝曬 (RMK00105) . 【捲取】注意！本單為直立式包裝。禁用STAGGER捲取送包裝！送RCL重處理例外。 (RMK00512) . MIN訂單為平均厚度放行，實測厚度NG時，如單位長度符合範圍，請放行 (RMK00585) . 【美加訂單生產注意事項-CCP】1.請烤漆入口依照正背面漆鋼捲投向規定進行鋼捲投入。 (RMK00717) . 【美加訂單生產注意事項-CCP】2.烤漆入口依照鋼捲投向規定進行鋼捲投入。(CR1/CG1 CR2/CG2-->正向入料。CR1/CG2 CR2/CG1-->反向入料) (RMK00717) . 【美加訂單生產注意事項-CCP】3.此訂單背面漆一律採Nature塗裝，塗裝黏度設定40秒以上 (RMK00717) | 訂單:2505EFE002/005 CC2 <生產備註> 事項如下 . 鍍製方式 MIN 訂單. (RMK00073) . 請品檢務必遵守 30CM*全寬*留1塊給LAB及1塊給塗料商，若背面非"B"字頭則各留2片 (RMK00105) . 品檢人員於LAB試片上註記測試物性耐久及曝曬 (RMK00105) . 【捲取】注意！本單為直立式包裝。禁用STAGGER捲取送包裝！送RCL重處理例外。 (RMK00512) . MIN訂單為平均厚度放行，實測厚度NG時，如單位長度符合範圍，請放行 (RMK00585) . 【美加訂單生產注意事項-CCP】1.請烤漆入口依照正背面漆鋼捲投向規定進行鋼捲投入。 (RMK00717) . 【美加訂單生產注意事項-CCP】2.烤漆入口依照鋼捲投向規定進行鋼捲投入。(CR1/CG1 CR2/CG2-->正向入料。CR1/CG2 CR2/CG1-->反向入料) (RMK00717) . 【美加訂單生產注意事項-CCP】3.此訂單背面漆一律採Nature塗裝，塗裝黏度設定40秒以上 (RMK00717) | 訂單:2505EFE002/005 RCL <生產備註> 事項如下 . 【捲取】注意！本單為直立式包裝。禁用STAGGER捲取送包裝！送RCL重處理例外。 (RMK00512) | 訂單:2505EFE002/005 CCPK 無 <生產備註> 事項 | 訂單:2505EFE002/005 CGQC <品檢備註> 事項如下 . 鍍層 AZ150 (含) 以上 , 鋅花等級 C~E 目標D，避免鋅花晶界明顯後續造成烤漆點狀未塗漆。 (RMK00565) | 訂單:2505EFE002/005 CCQC <品檢備註> 事項如下 . 請品檢務必遵守 30CM*全寬*留1塊給LAB及1塊給塗料商，若背面非"B"字頭則各留2片 (RMK00105) . 【捲取】注意！本單為直立式包裝。禁用STAGGER捲取送包裝！送RCL重處理例外。 (RMK00512) | 訂單:2505EFE002/005 TOL 無 <生產備註> 事項 |  | 訂單 2505EFE002/005 修改記錄如下: 20250814 15:41:46 (25008) 退火碼: >> H2, 用途碼: >> COG001, 背面標示: >> S000, 訂單背面顏色(五碼): >> BW4CY, 背面漆膜厚: >> 12.5, 背面漆塗漆型式幾塗幾烤: >> 2, 鉻酸鹽: >> Z, 訂單厚度: >> 0.0185, 訂單重: >> 20, 重量容許率(下限): >> 10, 重量容許率(上限): >> 10, 訂單寬度: >> 45, 鍍製方式: >> MIN, 鋼捲內徑: >> 508, 鋼捲下限重: >> 3.17, 鋼捲上限重: >> 4.5, 壓花條件碼: >> -, 表面花紋: >> R, 綠色識別碼: >> -, 印刷輥號: >> -, 產品代碼: >> PPGL, 皮膜碼: >> -, 單位別: >> I, 油品種類: >> Z, 塗油量: >> Z, 包裝代碼: >> E0 , 保護膜碼: >> -, 客戶試片取樣數量: >> 0, 客戶試片取樣型式: >> -, 調質碼: >> S, 套筒碼: >> P , 規格: >> A792SSGR80, 製造標準: >> ASTM, 表面處理劑種類: >> Z, 表面處理劑塗佈量: >> Z, 伸長率測試: >> N, 硬度測試碼: >> N, 抗拉強度測試: >> N, 降伏強度測試: >> N, 厚度變異: >> 0, 訂單正面顏色(五碼): >> 1B50T, 正面漆膜厚: >> 25, 正面漆塗漆型式幾塗幾烤: >> 2, 修邊碼: >> Y, 重量碼: >> AW, 鋼捲捲向: >> O, 鍍層碼: >> AZ50, | *:
PPGL | 2505EFE003/001 |  | 1. 製造標準為MS、ASTM或銷新加坡之訂單，若無技術指定優先用料，請優先使用國內料，勿使用ANFEN (OFP00406)-{.不符.} | 1. 製造標準為MS、ASTM或銷新加坡之訂單，若無技術指定優先用料，請優先使用國內料，勿使用ANFEN (OFP00406)-{.不符.} | 訂單:2505EFE003/001 CPL <生產備註> 事項如下 . 除HGI/ HGL 訂單邊緣不噴油. 其餘皆側緣噴油 (RMK00285) | 訂單:2505EFE003/001 CR1 無 <生產備註> 事項 | 訂單:2505EFE003/001 CR2 無 <生產備註> 事項 | 訂單:2505EFE003/001 CG1 <生產備註> 事項如下 . 鍍層 AZ150 (含) 以上 , 鋅花等級 C~E 目標D，避免鋅花晶界明顯後續造成烤漆點狀未塗漆。 (RMK00565) | 訂單:2505EFE003/001 CG2 <生產備註> 事項如下 . 鍍層 AZ150 (含) 以上 , 鋅花等級 C~E 目標D，避免鋅花晶界明顯後續造成烤漆點狀未塗漆。 (RMK00565) | 訂單:2505EFE003/001 CC1 <生產備註> 事項如下 . 2015年發生過訴賠。請出口使用鋼套桶前請檢查焊接處，以免捲取後產生折痕 (RMK00381) . 【抽氣量】白色系在CC1生產時,FINISH抽氣量請設定250,如生產中發生色差b值異常升高,請股長再加大抽氣量因應 (RMK00560) | 訂單:2505EFE003/001 CC2 <生產備註> 事項如下 . 2015年發生過訴賠。請出口使用鋼套桶前請檢查焊接處，以免捲取後產生折痕 (RMK00381) . 【抽氣量】白色系在CC1生產時,FINISH抽氣量請設定250,如生產中發生色差b值異常升高,請股長再加大抽氣量因應 (RMK00560) | 訂單:2505EFE003/001 RCL 無 <生產備註> 事項 | 訂單:2505EFE003/001 CCPK 無 <生產備註> 事項 | 訂單:2505EFE003/001 CGQC <品檢備註> 事項如下 . 鍍層 AZ150 (含) 以上 , 鋅花等級 C~E 目標D，避免鋅花晶界明顯後續造成烤漆點狀未塗漆。 (RMK00565) | 訂單:2505EFE003/001 CCQC 無 <品檢備註> 事項 | 訂單:2505EFE003/001 TOL 無 <生產備註> 事項 |  | 訂單 2505EFE003/001 修改記錄如下: 20250324 11:01:54 (22021) 退火碼: >> H2, 用途碼: >> COA001, 背面標示: >> C847, 訂單背面顏色(五碼): >> BW73Y, 背面漆膜厚: >> 12.5, 背面漆塗漆型式幾塗幾烤: >> 2, 鉻酸鹽: >> Z, 訂單厚度: >> 0.47, 訂單重: >> 60, 重量容許率(下限): >> 10, 重量容許率(上限): >> 10, 訂單寬度: >> 1219, 鍍製方式: >> AC, 鋼捲內徑: >> 508, 鋼捲下限重: >> 3, 鋼捲上限重: >> 4.5, 壓花條件碼: >> -, 表面花紋: >> R, 綠色識別碼: >> -, 印刷輥號: >> -, 產品代碼: >> PPGL, 皮膜碼: >> -, 單位別: >> M, 油品種類: >> Z, 塗油量: >> Z, 包裝代碼: >> P7 , 保護膜碼: >> -, 客戶試片取樣型式: >> -, 調質碼: >> S, 套筒碼: >> S , 規格: >> A792MSSGR550, 製造標準: >> ASTM, 表面處理劑種類: >> Z, 表面處理劑塗佈量: >> Z, 伸長率測試: >> N, 硬度測試碼: >> N, 抗拉強度測試: >> N, 降伏強度測試: >> N, 厚度變異: >> 0, 訂單正面顏色(五碼): >> SW336, 正面漆膜厚: >> 25, 正面漆塗漆型式幾塗幾烤: >> 2, 修邊碼: >> Y, 重量碼: >> AW, 鋼捲捲向: >> O, 鍍層碼: >> AZM150, | *:
PPGL | 2505EFE003/002 |  | 1. 製造標準為MS、ASTM或銷新加坡之訂單，若無技術指定優先用料，請優先使用國內料，勿使用ANFEN (OFP00406)-{.不符.} | 1. 製造標準為MS、ASTM或銷新加坡之訂單，若無技術指定優先用料，請優先使用國內料，勿使用ANFEN (OFP00406)-{.不符.} | 訂單:2505EFE003/002 CPL <生產備註> 事項如下 . 除HGI/ HGL 訂單邊緣不噴油. 其餘皆側緣噴油 (RMK00285) | 訂單:2505EFE003/002 CR1 無 <生產備註> 事項 | 訂單:2505EFE003/002 CR2 無 <生產備註> 事項 | 訂單:2505EFE003/002 CG1 <生產備註> 事項如下 . 鍍層 AZ150 (含) 以上 , 鋅花等級 C~E 目標D，避免鋅花晶界明顯後續造成烤漆點狀未塗漆。 (RMK00565) | 訂單:2505EFE003/002 CG2 <生產備註> 事項如下 . 鍍層 AZ150 (含) 以上 , 鋅花等級 C~E 目標D，避免鋅花晶界明顯後續造成烤漆點狀未塗漆。 (RMK00565) | 訂單:2505EFE003/002 CC1 <生產備註> 事項如下 . 2015年發生過訴賠。請出口使用鋼套桶前請檢查焊接處，以免捲取後產生折痕 (RMK00381) | 訂單:2505EFE003/002 CC2 <生產備註> 事項如下 . 2015年發生過訴賠。請出口使用鋼套桶前請檢查焊接處，以免捲取後產生折痕 (RMK00381) | 訂單:2505EFE003/002 RCL 無 <生產備註> 事項 | 訂單:2505EFE003/002 CCPK 無 <生產備註> 事項 | 訂單:2505EFE003/002 CGQC <品檢備註> 事項如下 . 鍍層 AZ150 (含) 以上 , 鋅花等級 C~E 目標D，避免鋅花晶界明顯後續造成烤漆點狀未塗漆。 (RMK00565) | 訂單:2505EFE003/002 CCQC 無 <品檢備註> 事項 | 訂單:2505EFE003/002 TOL 無 <生產備註> 事項 |  | 訂單 2505EFE003/002 修改記錄如下: 20250324 11:02:16 (22021) 退火碼: >> H2, 用途碼: >> COA001, 背面標示: >> C847, 訂單背面顏色(五碼): >> BW73Y, 背面漆膜厚: >> 12.5, 背面漆塗漆型式幾塗幾烤: >> 2, 鉻酸鹽: >> Z, 訂單厚度: >> 0.47, 訂單重: >> 40, 重量容許率(下限): >> 10, 重量容許率(上限): >> 10, 訂單寬度: >> 1219, 鍍製方式: >> AC, 鋼捲內徑: >> 508, 鋼捲下限重: >> 3, 鋼捲上限重: >> 4.5, 壓花條件碼: >> -, 表面花紋: >> R, 綠色識別碼: >> -, 印刷輥號: >> -, 產品代碼: >> PPGL, 皮膜碼: >> -, 單位別: >> M, 油品種類: >> Z, 塗油量: >> Z, 包裝代碼: >> P7 , 保護膜碼: >> -, 客戶試片取樣型式: >> -, 調質碼: >> S, 套筒碼: >> S , 規格: >> A792MSSGR550, 製造標準: >> ASTM, 表面處理劑種類: >> Z, 表面處理劑塗佈量: >> Z, 伸長率測試: >> N, 硬度測試碼: >> N, 抗拉強度測試: >> N, 降伏強度測試: >> N, 厚度變異: >> 0, 訂單正面顏色(五碼): >> SL916, 正面漆膜厚: >> 25, 正面漆塗漆型式幾塗幾烤: >> 2, 修邊碼: >> Y, 重量碼: >> AW, 鋼捲捲向: >> O, 鍍層碼: >> AZM150, | *:
PPGL | 2505EFE003/003 |  | 1. 製造標準為MS、ASTM或銷新加坡之訂單，若無技術指定優先用料，請優先使用國內料，勿使用ANFEN (OFP00406)-{.不符.} | 1. 製造標準為MS、ASTM或銷新加坡之訂單，若無技術指定優先用料，請優先使用國內料，勿使用ANFEN (OFP00406)-{.不符.} | 訂單:2505EFE003/003 CPL <生產備註> 事項如下 . 除HGI/ HGL 訂單邊緣不噴油. 其餘皆側緣噴油 (RMK00285) | 訂單:2505EFE003/003 CR1 無 <生產備註> 事項 | 訂單:2505EFE003/003 CR2 無 <生產備註> 事項 | 訂單:2505EFE003/003 CG1 <生產備註> 事項如下 . 鍍層 AZ150 (含) 以上 , 鋅花等級 C~E 目標D，避免鋅花晶界明顯後續造成烤漆點狀未塗漆。 (RMK00565) | 訂單:2505EFE003/003 CG2 <生產備註> 事項如下 . 鍍層 AZ150 (含) 以上 , 鋅花等級 C~E 目標D，避免鋅花晶界明顯後續造成烤漆點狀未塗漆。 (RMK00565) | 訂單:2505EFE003/003 CC1 <生產備註> 事項如下 . 2015年發生過訴賠。請出口使用鋼套桶前請檢查焊接處，以免捲取後產生折痕 (RMK00381) | 訂單:2505EFE003/003 CC2 <生產備註> 事項如下 . 2015年發生過訴賠。請出口使用鋼套桶前請檢查焊接處，以免捲取後產生折痕 (RMK00381) | 訂單:2505EFE003/003 RCL 無 <生產備註> 事項 | 訂單:2505EFE003/003 CCPK 無 <生產備註> 事項 | 訂單:2505EFE003/003 CGQC <品檢備註> 事項如下 . 鍍層 AZ150 (含) 以上 , 鋅花等級 C~E 目標D，避免鋅花晶界明顯後續造成烤漆點狀未塗漆。 (RMK00565) | 訂單:2505EFE003/003 CCQC 無 <品檢備註> 事項 | 訂單:2505EFE003/003 TOL 無 <生產備註> 事項 |  | 訂單 2505EFE003/003 修改記錄如下: 20250324 11:02:24 (22021) 退火碼: >> H2, 用途碼: >> COA001, 背面標示: >> C847, 訂單背面顏色(五碼): >> BW73Y, 背面漆膜厚: >> 12.5, 背面漆塗漆型式幾塗幾烤: >> 2, 鉻酸鹽: >> Z, 訂單厚度: >> 0.47, 訂單重: >> 40, 重量容許率(下限): >> 10, 重量容許率(上限): >> 10, 訂單寬度: >> 1219, 鍍製方式: >> AC, 鋼捲內徑: >> 508, 鋼捲下限重: >> 3, 鋼捲上限重: >> 4.5, 壓花條件碼: >> -, 表面花紋: >> R, 綠色識別碼: >> -, 印刷輥號: >> -, 產品代碼: >> PPGL, 皮膜碼: >> -, 單位別: >> M, 油品種類: >> Z, 塗油量: >> Z, 包裝代碼: >> P7 , 保護膜碼: >> -, 客戶試片取樣型式: >> -, 調質碼: >> S, 套筒碼: >> S , 規格: >> A792MSSGR550, 製造標準: >> ASTM, 表面處理劑種類: >> Z, 表面處理劑塗佈量: >> Z, 伸長率測試: >> N, 硬度測試碼: >> N, 抗拉強度測試: >> N, 降伏強度測試: >> N, 厚度變異: >> 0, 訂單正面顏色(五碼): >> SL366, 正面漆膜厚: >> 25, 正面漆塗漆型式幾塗幾烤: >> 2, 修邊碼: >> Y, 重量碼: >> AW, 鋼捲捲向: >> O, 鍍層碼: >> AZM150, | *:
PPGL | 2505EFE003/004 |  | 1. 製造標準為MS、ASTM或銷新加坡之訂單，若無技術指定優先用料，請優先使用國內料，勿使用ANFEN (OFP00406)-{.不符.} | 1. 製造標準為MS、ASTM或銷新加坡之訂單，若無技術指定優先用料，請優先使用國內料，勿使用ANFEN (OFP00406)-{.不符.} | 訂單:2505EFE003/004 CPL <生產備註> 事項如下 . 除HGI/ HGL 訂單邊緣不噴油. 其餘皆側緣噴油 (RMK00285) | 訂單:2505EFE003/004 CR1 無 <生產備註> 事項 | 訂單:2505EFE003/004 CR2 無 <生產備註> 事項 | 訂單:2505EFE003/004 CG1 <生產備註> 事項如下 . 鍍層 AZ150 (含) 以上 , 鋅花等級 C~E 目標D，避免鋅花晶界明顯後續造成烤漆點狀未塗漆。 (RMK00565) | 訂單:2505EFE003/004 CG2 <生產備註> 事項如下 . 鍍層 AZ150 (含) 以上 , 鋅花等級 C~E 目標D，避免鋅花晶界明顯後續造成烤漆點狀未塗漆。 (RMK00565) | 訂單:2505EFE003/004 CC1 <生產備註> 事項如下 . 【色差】顏色偏鮮豔遮蓋力稍嫌不足，線上生產請作足膜厚以免發生色差 (RMK-E_CHIN) . 2015年發生過訴賠。請出口使用鋼套桶前請檢查焊接處，以免捲取後產生折痕 (RMK00381) | 訂單:2505EFE003/004 CC2 <生產備註> 事項如下 . 【色差】顏色偏鮮豔遮蓋力稍嫌不足，線上生產請作足膜厚以免發生色差 (RMK-E_CHIN) . 2015年發生過訴賠。請出口使用鋼套桶前請檢查焊接處，以免捲取後產生折痕 (RMK00381) | 訂單:2505EFE003/004 RCL 無 <生產備註> 事項 | 訂單:2505EFE003/004 CCPK 無 <生產備註> 事項 | 訂單:2505EFE003/004 CGQC <品檢備註> 事項如下 . 鍍層 AZ150 (含) 以上 , 鋅花等級 C~E 目標D，避免鋅花晶界明顯後續造成烤漆點狀未塗漆。 (RMK00565) | 訂單:2505EFE003/004 CCQC <品檢備註> 事項如下 . 【色差】顏色偏鮮豔遮蓋力稍嫌不足，線上生產請作足膜厚以免發生色差 (RMK-E_CHIN) | 訂單:2505EFE003/004 TOL 無 <生產備註> 事項 | 【色差】顏色偏鮮豔遮蓋力稍嫌不足，線上生產請作足膜厚以免發生色差^^/CC1/CC2/CCQC/ <<.E_CHIN 2025/04/14 09:54.>> | 訂單 2505EFE003/004 修改記錄如下: 20250324 11:02:32 (22021) 退火碼: >> H2, 用途碼: >> COA001, 背面標示: >> C847, 訂單背面顏色(五碼): >> BW73Y, 背面漆膜厚: >> 12.5, 背面漆塗漆型式幾塗幾烤: >> 2, 鉻酸鹽: >> Z, 訂單厚度: >> 0.47, 訂單重: >> 40, 重量容許率(下限): >> 10, 重量容許率(上限): >> 10, 訂單寬度: >> 1219, 鍍製方式: >> AC, 鋼捲內徑: >> 508, 鋼捲下限重: >> 3, 鋼捲上限重: >> 4.5, 壓花條件碼: >> -, 表面花紋: >> R, 綠色識別碼: >> -, 印刷輥號: >> -, 產品代碼: >> PPGL, 皮膜碼: >> -, 單位別: >> M, 油品種類: >> Z, 塗油量: >> Z, 包裝代碼: >> P7 , 保護膜碼: >> -, 客戶試片取樣型式: >> -, 調質碼: >> S, 套筒碼: >> S , 規格: >> A792MSSGR550, 製造標準: >> ASTM, 表面處理劑種類: >> Z, 表面處理劑塗佈量: >> Z, 伸長率測試: >> N, 硬度測試碼: >> N, 抗拉強度測試: >> N, 降伏強度測試: >> N, 厚度變異: >> 0, 訂單正面顏色(五碼): >> SL407, 正面漆膜厚: >> 25, 正面漆塗漆型式幾塗幾烤: >> 2, 修邊碼: >> Y, 重量碼: >> AW, 鋼捲捲向: >> O, 鍍層碼: >> AZM150, | *:
PPGL | 2505EFE003/005 |  | 1. 製造標準為MS、ASTM或銷新加坡之訂單，若無技術指定優先用料，請優先使用國內料，勿使用ANFEN (OFP00406)-{.不符.} | 1. 製造標準為MS、ASTM或銷新加坡之訂單，若無技術指定優先用料，請優先使用國內料，勿使用ANFEN (OFP00406)-{.不符.} | 訂單:2505EFE003/005 CPL <生產備註> 事項如下 . 除HGI/ HGL 訂單邊緣不噴油. 其餘皆側緣噴油 (RMK00285) | 訂單:2505EFE003/005 CR1 無 <生產備註> 事項 | 訂單:2505EFE003/005 CR2 無 <生產備註> 事項 | 訂單:2505EFE003/005 CG1 <生產備註> 事項如下 . 鍍層 AZ150 (含) 以上 , 鋅花等級 C~E 目標D，避免鋅花晶界明顯後續造成烤漆點狀未塗漆。 (RMK00565) | 訂單:2505EFE003/005 CG2 <生產備註> 事項如下 . 鍍層 AZ150 (含) 以上 , 鋅花等級 C~E 目標D，避免鋅花晶界明顯後續造成烤漆點狀未塗漆。 (RMK00565) | 訂單:2505EFE003/005 CC1 <生產備註> 事項如下 . 2015年發生過訴賠。請出口使用鋼套桶前請檢查焊接處，以免捲取後產生折痕 (RMK00381) | 訂單:2505EFE003/005 CC2 <生產備註> 事項如下 . 2015年發生過訴賠。請出口使用鋼套桶前請檢查焊接處，以免捲取後產生折痕 (RMK00381) | 訂單:2505EFE003/005 RCL 無 <生產備註> 事項 | 訂單:2505EFE003/005 CCPK 無 <生產備註> 事項 | 訂單:2505EFE003/005 CGQC <品檢備註> 事項如下 . 鍍層 AZ150 (含) 以上 , 鋅花等級 C~E 目標D，避免鋅花晶界明顯後續造成烤漆點狀未塗漆。 (RMK00565) | 訂單:2505EFE003/005 CCQC 無 <品檢備註> 事項 | 訂單:2505EFE003/005 TOL 無 <生產備註> 事項 |  | 訂單 2505EFE003/005 修改記錄如下: 20250324 11:02:40 (22021) 退火碼: >> H2, 用途碼: >> COA001, 背面標示: >> C847, 訂單背面顏色(五碼): >> BW73Y, 背面漆膜厚: >> 12.5, 背面漆塗漆型式幾塗幾烤: >> 2, 鉻酸鹽: >> Z, 訂單厚度: >> 0.47, 訂單重: >> 40, 重量容許率(下限): >> 10, 重量容許率(上限): >> 10, 訂單寬度: >> 1219, 鍍製方式: >> AC, 鋼捲內徑: >> 508, 鋼捲下限重: >> 3, 鋼捲上限重: >> 4.5, 壓花條件碼: >> -, 表面花紋: >> R, 綠色識別碼: >> -, 印刷輥號: >> -, 產品代碼: >> PPGL, 皮膜碼: >> -, 單位別: >> M, 油品種類: >> Z, 塗油量: >> Z, 包裝代碼: >> P7 , 保護膜碼: >> -, 客戶試片取樣型式: >> -, 調質碼: >> S, 套筒碼: >> S , 規格: >> A792MSSGR550, 製造標準: >> ASTM, 表面處理劑種類: >> Z, 表面處理劑塗佈量: >> Z, 伸長率測試: >> N, 硬度測試碼: >> N, 抗拉強度測試: >> N, 降伏強度測試: >> N, 厚度變異: >> 0, 訂單正面顏色(五碼): >> SL708, 正面漆膜厚: >> 25, 正面漆塗漆型式幾塗幾烤: >> 2, 修邊碼: >> Y, 重量碼: >> AW, 鋼捲捲向: >> O, 鍍層碼: >> AZM150, | *:
PPGL | 2505EFE003/006 |  | 1. 製造標準為MS、ASTM或銷新加坡之訂單，若無技術指定優先用料，請優先使用國內料，勿使用ANFEN (OFP00406)-{.不符.} | 1. 製造標準為MS、ASTM或銷新加坡之訂單，若無技術指定優先用料，請優先使用國內料，勿使用ANFEN (OFP00406)-{.不符.} | 訂單:2505EFE003/006 CPL <生產備註> 事項如下 . 除HGI/ HGL 訂單邊緣不噴油. 其餘皆側緣噴油 (RMK00285) | 訂單:2505EFE003/006 CR1 無 <生產備註> 事項 | 訂單:2505EFE003/006 CR2 無 <生產備註> 事項 | 訂單:2505EFE003/006 CG1 <生產備註> 事項如下 . 鍍層 AZ150 (含) 以上 , 鋅花等級 C~E 目標D，避免鋅花晶界明顯後續造成烤漆點狀未塗漆。 (RMK00565) | 訂單:2505EFE003/006 CG2 <生產備註> 事項如下 . 鍍層 AZ150 (含) 以上 , 鋅花等級 C~E 目標D，避免鋅花晶界明顯後續造成烤漆點狀未塗漆。 (RMK00565) | 訂單:2505EFE003/006 CC1 <生產備註> 事項如下 . 2015年發生過訴賠。請出口使用鋼套桶前請檢查焊接處，以免捲取後產生折痕 (RMK00381) | 訂單:2505EFE003/006 CC2 <生產備註> 事項如下 . 2015年發生過訴賠。請出口使用鋼套桶前請檢查焊接處，以免捲取後產生折痕 (RMK00381) | 訂單:2505EFE003/006 RCL 無 <生產備註> 事項 | 訂單:2505EFE003/006 CCPK 無 <生產備註> 事項 | 訂單:2505EFE003/006 CGQC <品檢備註> 事項如下 . 鍍層 AZ150 (含) 以上 , 鋅花等級 C~E 目標D，避免鋅花晶界明顯後續造成烤漆點狀未塗漆。 (RMK00565) | 訂單:2505EFE003/006 CCQC 無 <品檢備註> 事項 | 訂單:2505EFE003/006 TOL 無 <生產備註> 事項 |  | 訂單 2505EFE003/006 修改記錄如下: 20250324 11:02:49 (22021) 退火碼: >> H2, 用途碼: >> COA001, 背面標示: >> C847, 訂單背面顏色(五碼): >> BW73Y, 背面漆膜厚: >> 12.5, 背面漆塗漆型式幾塗幾烤: >> 2, 鉻酸鹽: >> Z, 訂單厚度: >> 0.47, 訂單重: >> 40, 重量容許率(下限): >> 10, 重量容許率(上限): >> 10, 訂單寬度: >> 1219, 鍍製方式: >> AC, 鋼捲內徑: >> 508, 鋼捲下限重: >> 3, 鋼捲上限重: >> 4.5, 壓花條件碼: >> -, 表面花紋: >> R, 綠色識別碼: >> -, 印刷輥號: >> -, 產品代碼: >> PPGL, 皮膜碼: >> -, 單位別: >> M, 油品種類: >> Z, 塗油量: >> Z, 包裝代碼: >> P7 , 保護膜碼: >> -, 客戶試片取樣型式: >> -, 調質碼: >> S, 套筒碼: >> S , 規格: >> A792MSSGR550, 製造標準: >> ASTM, 表面處理劑種類: >> Z, 表面處理劑塗佈量: >> Z, 伸長率測試: >> N, 硬度測試碼: >> N, 抗拉強度測試: >> N, 降伏強度測試: >> N, 厚度變異: >> 0, 訂單正面顏色(五碼): >> SG366, 正面漆膜厚: >> 25, 正面漆塗漆型式幾塗幾烤: >> 2, 修邊碼: >> Y, 重量碼: >> AW, 鋼捲捲向: >> O, 鍍層碼: >> AZM150, | *:
PPGL | 2505EFE004/001 | 1. ASTM 鍍製方式為MIN 與"最終產品保證1/2 ASTM 厚度公差"不能共存 (OFP00216)-{.不符.} | 1. 製造標準為MS、ASTM或銷新加坡之訂單，若無技術指定優先用料，請優先使用國內料，勿使用ANFEN (OFP00406)-{.不符.} 2. ★提醒！MIN訂單先不要配安丰料★ (OFP00664)-{.不符.} | 1. ASTM 鍍製方式為MIN 與"最終產品保證1/2 ASTM 厚度公差"不能共存 (OFP00216)-{.不符.} 2. 鍍製方式為 MIN 或 TMI 時, 冷軋厚度公差 請改為 " 1/2 厚度公差" (OFP00265)-{.不符.} 3. 製造標準為MS、ASTM或銷新加坡之訂單，若無技術指定優先用料，請優先使用國內料，勿使用ANFEN (OFP00406)-{.不符.} 4. 【提醒】！本單為直立式包裝，嚴禁鍍鋅或烤漆後以STAGGER捲取 (OFP00451)-{.不符.} 5. ★提醒！MIN訂單先不要配安丰料★ (OFP00664)-{.不符.} 6. ※超耐候一系列用途要確認是否有英制公差需求，有英制公差需求時選配碼用ON027※ (OFP00680)-{.不符.} | 訂單:2505EFE004/001 CPL <生產備註> 事項如下 . 除HGI/ HGL 訂單邊緣不噴油. 其餘皆側緣噴油 (RMK00285) . 【美加訂單生產注意事項-CPL】1.客戶美加地區訂單實施修邊刀最大使用顆數上限(20顆) (RMK00717) . 【美加訂單生產注意事項-CPL】2.排程備註:注意修邊品質與毛邊 (RMK00717) . 【美加訂單生產注意事項-CPL】3.去毛邊輥的管制：兩側壓力均設定1.0 kg/cm2 (RMK00717) | 訂單:2505EFE004/001 CR1 <生產備註> 事項如下 . 【美加訂單生產注意事項-CR】1.兩側各加開一個spot cooling增加冷卻效果。 (RMK00717) . 【美加訂單生產注意事項-CR】2.發生毛邊時，請降速生產減輕毛邊程度，暫留討論後再處置。 (RMK00717) | 訂單:2505EFE004/001 CR2 <生產備註> 事項如下 . 【美加訂單生產注意事項-CR】1.兩側各加開一個spot cooling增加冷卻效果。 (RMK00717) . 【美加訂單生產注意事項-CR】2.發生毛邊時，請降速生產減輕毛邊程度，暫留討論後再處置。 (RMK00717) | 訂單:2505EFE004/001 CG1 <生產備註> 事項如下 . 【板形】 FLATNESS 板形≦12 I-UNIT（≦0.7％） (RMK-E_CHIN) . 鍍鋅表面不可有鋅痕、壓痕、凹陷、及刮傷 、應變痕等。 (RMK00054) . 鍍製方式 MIN 訂單. (RMK00073) . 鍍層 AZ150 (含) 以上 , 鋅花等級 C~E 目標D，避免鋅花晶界明顯後續造成烤漆點狀未塗漆。 (RMK00565) . MIN訂單為平均厚度放行，實測厚度NG時，如單位長度符合範圍，請放行 (RMK00585) . ★【弓形度】★該客戶有弓形度異常缺陷抱怨，請注意板型控制與未經整平區域要切除乾淨，且板型異常之鋼捲不得一級放行 (RMK00620) . 【美加訂單生產注意事項-CG1】副操確認完回控制室後，於生產排程鋼號旁簽名紀錄，以利後續追查(該排程生產完，排程單將保留)。 (RMK00717) . 【美加訂單生產注意事項-CG1】中央段副操每顆銲道出Pot時觀察銲道同時，確認Beaver Tail與鋼板接觸之Guide Roll羊毛氈狀況，並適時添加潤滑油(避免乾掉)。 (RMK00717) | 訂單:2505EFE004/001 CG2 <生產備註> 事項如下 . 【板形】 FLATNESS 板形≦12 I-UNIT（≦0.7％） (RMK-E_CHIN) . 鍍鋅表面不可有鋅痕、壓痕、凹陷、及刮傷 、應變痕等。 (RMK00054) . 鍍製方式 MIN 訂單. (RMK00073) . 鍍層 AZ150 (含) 以上 , 鋅花等級 C~E 目標D，避免鋅花晶界明顯後續造成烤漆點狀未塗漆。 (RMK00565) . MIN訂單為平均厚度放行，實測厚度NG時，如單位長度符合範圍，請放行 (RMK00585) . ★【弓形度】★該客戶有弓形度異常缺陷抱怨，請注意板型控制與未經整平區域要切除乾淨，且板型異常之鋼捲不得一級放行 (RMK00620) . 【美加訂單生產注意事項-CG2】1.使用SUB-NOZZLE (RMK00717) | 訂單:2505EFE004/001 CC1 <生產備註> 事項如下 . 【板形】 FLATNESS 板形≦12 I-UNIT（≦0.7％） (RMK-E_CHIN) . 正面面漆(20U)及正面總膜厚(25U)要求管制90%以上之膜厚,未達標準降級. (RMK00054) . 若背面面漆(20U)及背面總膜厚(25U)時要求管制90%以上之膜厚,未達標準降級 (RMK00054) . 面漆=18U(90%)~請購基準22U(110%),標準板總膜厚=5+20U(100%面漆). (RMK00054) . 30CM*全寬*留1塊給LAB及1塊給塗料商, (RMK00054) . 鍍製方式 MIN 訂單. (RMK00073) . 【捲取】注意！本單為直立式包裝。禁用STAGGER捲取送包裝！送RCL重處理例外。 (RMK00512) . MIN訂單為平均厚度放行，實測厚度NG時，如單位長度符合範圍，請放行 (RMK00585) . ★【弓形度】★該客戶有弓形度異常缺陷抱怨，請注意板型控制與未經整平區域要切除乾淨，且板型異常之鋼捲不得一級放行 (RMK00620) . 【美加訂單生產注意事項-CCP】1.請烤漆入口依照正背面漆鋼捲投向規定進行鋼捲投入。 (RMK00717) . 【美加訂單生產注意事項-CCP】2.烤漆入口依照鋼捲投向規定進行鋼捲投入。(CR1/CG1 CR2/CG2-->正向入料。CR1/CG2 CR2/CG1-->反向入料) (RMK00717) . 【美加訂單生產注意事項-CCP】3.此訂單背面漆一律採Nature塗裝，塗裝黏度設定40秒以上 (RMK00717) | 訂單:2505EFE004/001 CC2 <生產備註> 事項如下 . 【板形】 FLATNESS 板形≦12 I-UNIT（≦0.7％） (RMK-E_CHIN) . 正面面漆(20U)及正面總膜厚(25U)要求管制90%以上之膜厚,未達標準降級. (RMK00054) . 若背面面漆(20U)及背面總膜厚(25U)時要求管制90%以上之膜厚,未達標準降級 (RMK00054) . 面漆=18U(90%)~請購基準22U(110%),標準板總膜厚=5+20U(100%面漆). (RMK00054) . 30CM*全寬*留1塊給LAB及1塊給塗料商, (RMK00054) . 鍍製方式 MIN 訂單. (RMK00073) . 【捲取】注意！本單為直立式包裝。禁用STAGGER捲取送包裝！送RCL重處理例外。 (RMK00512) . MIN訂單為平均厚度放行，實測厚度NG時，如單位長度符合範圍，請放行 (RMK00585) . ★【弓形度】★該客戶有弓形度異常缺陷抱怨，請注意板型控制與未經整平區域要切除乾淨，且板型異常之鋼捲不得一級放行 (RMK00620) . 【美加訂單生產注意事項-CCP】1.請烤漆入口依照正背面漆鋼捲投向規定進行鋼捲投入。 (RMK00717) . 【美加訂單生產注意事項-CCP】2.烤漆入口依照鋼捲投向規定進行鋼捲投入。(CR1/CG1 CR2/CG2-->正向入料。CR1/CG2 CR2/CG1-->反向入料) (RMK00717) . 【美加訂單生產注意事項-CCP】3.此訂單背面漆一律採Nature塗裝，塗裝黏度設定40秒以上 (RMK00717) | 訂單:2505EFE004/001 RCL <生產備註> 事項如下 . 【捲取】注意！本單為直立式包裝。禁用STAGGER捲取送包裝！送RCL重處理例外。 (RMK00512) | 訂單:2505EFE004/001 CCPK 無 <生產備註> 事項 | 訂單:2505EFE004/001 CGQC <品檢備註> 事項如下 . 【板形】 FLATNESS 板形≦12 I-UNIT（≦0.7％） (RMK-E_CHIN) . 鍍層 AZ150 (含) 以上 , 鋅花等級 C~E 目標D，避免鋅花晶界明顯後續造成烤漆點狀未塗漆。 (RMK00565) . ★【弓形度】★該客戶有弓形度異常缺陷抱怨，請注意板型控制與未經整平區域要切除乾淨，且板型異常之鋼捲不得一級放行 (RMK00620) | 訂單:2505EFE004/001 CCQC <品檢備註> 事項如下 . 【板形】 FLATNESS 板形≦12 I-UNIT（≦0.7％） (RMK-E_CHIN) . 【捲取】注意！本單為直立式包裝。禁用STAGGER捲取送包裝！送RCL重處理例外。 (RMK00512) . ★【弓形度】★該客戶有弓形度異常缺陷抱怨，請注意板型控制與未經整平區域要切除乾淨，且板型異常之鋼捲不得一級放行 (RMK00620) | 訂單:2505EFE004/001 TOL 無 <生產備註> 事項 | 【板形】 FLATNESS 板形≦12 I-UNIT（≦0.7％）^^/CG1/CG2/CC1/CC2/CGQC/CCQC/^^ <<.E_CHIN 2025/03/28 11:16.>> | 訂單 2505EFE004/001 修改記錄如下: 20250320 09:09:43 (22021) 退火碼: >> H2, 用途碼: >> COG007, 背面標示: >> S000, 訂單背面顏色(五碼): >> BW57Y, 背面漆膜厚: >> 12.5, 背面漆塗漆型式幾塗幾烤: >> 2, 鉻酸鹽: >> Z, 訂單厚度: >> 0.0142, 訂單重: >> 20, 重量容許率(下限): >> 10, 重量容許率(上限): >> 10, 訂單寬度: >> 40.875, 鍍製方式: >> MIN, 鋼捲內徑: >> 508, 鋼捲下限重: >> 3, 鋼捲上限重: >> 4.5, 壓花條件碼: >> -, 表面花紋: >> R, 綠色識別碼: >> -, 印刷輥號: >> -, 產品代碼: >> PPGL, 皮膜碼: >> -, 單位別: >> I, 油品種類: >> Z, 塗油量: >> Z, 包裝代碼: >> E0 , 保護膜碼: >> -, 客戶試片取樣型式: >> -, 調質碼: >> S, 套筒碼: >> P , 規格: >> A792SSGR80, 製造標準: >> ASTM, 表面處理劑種類: >> Z, 表面處理劑塗佈量: >> Z, 伸長率測試: >> N, 硬度測試碼: >> N, 抗拉強度測試: >> N, 降伏強度測試: >> N, 厚度變異: >> 0, 訂單正面顏色(五碼): >> SYG38, 正面漆膜厚: >> 25, 正面漆塗漆型式幾塗幾烤: >> 2, 修邊碼: >> Y, 重量碼: >> AW, 鋼捲捲向: >> O, 鍍層碼: >> AZ50, 20250320 09:10:09 (22021) 用途碼: COG007 >> COG003, | *:
PPGL | 2505EFE004/002 | 1. ASTM 鍍製方式為MIN 與"最終產品保證1/2 ASTM 厚度公差"不能共存 (OFP00216)-{.不符.} | 1. 製造標準為MS、ASTM或銷新加坡之訂單，若無技術指定優先用料，請優先使用國內料，勿使用ANFEN (OFP00406)-{.不符.} 2. ★提醒！MIN訂單先不要配安丰料★ (OFP00664)-{.不符.} | 1. ASTM 鍍製方式為MIN 與"最終產品保證1/2 ASTM 厚度公差"不能共存 (OFP00216)-{.不符.} 2. 鍍製方式為 MIN 或 TMI 時, 冷軋厚度公差 請改為 " 1/2 厚度公差" (OFP00265)-{.不符.} 3. 製造標準為MS、ASTM或銷新加坡之訂單，若無技術指定優先用料，請優先使用國內料，勿使用ANFEN (OFP00406)-{.不符.} 4. 【提醒】！本單為直立式包裝，嚴禁鍍鋅或烤漆後以STAGGER捲取 (OFP00451)-{.不符.} 5. ★提醒！MIN訂單先不要配安丰料★ (OFP00664)-{.不符.} 6. ※超耐候一系列用途要確認是否有英制公差需求，有英制公差需求時選配碼用ON027※ (OFP00680)-{.不符.} | 訂單:2505EFE004/002 CPL <生產備註> 事項如下 . 除HGI/ HGL 訂單邊緣不噴油. 其餘皆側緣噴油 (RMK00285) . 【美加訂單生產注意事項-CPL】1.客戶美加地區訂單實施修邊刀最大使用顆數上限(20顆) (RMK00717) . 【美加訂單生產注意事項-CPL】2.排程備註:注意修邊品質與毛邊 (RMK00717) . 【美加訂單生產注意事項-CPL】3.去毛邊輥的管制：兩側壓力均設定1.0 kg/cm2 (RMK00717) | 訂單:2505EFE004/002 CR1 <生產備註> 事項如下 . 【美加訂單生產注意事項-CR】1.兩側各加開一個spot cooling增加冷卻效果。 (RMK00717) . 【美加訂單生產注意事項-CR】2.發生毛邊時，請降速生產減輕毛邊程度，暫留討論後再處置。 (RMK00717) | 訂單:2505EFE004/002 CR2 <生產備註> 事項如下 . 【美加訂單生產注意事項-CR】1.兩側各加開一個spot cooling增加冷卻效果。 (RMK00717) . 【美加訂單生產注意事項-CR】2.發生毛邊時，請降速生產減輕毛邊程度，暫留討論後再處置。 (RMK00717) | 訂單:2505EFE004/002 CG1 <生產備註> 事項如下 . 【板形】 FLATNESS 板形≦12 I-UNIT（≦0.7％） (RMK-E_CHIN) . 鍍鋅表面不可有鋅痕、壓痕、凹陷、及刮傷 、應變痕等。 (RMK00054) . 鍍製方式 MIN 訂單. (RMK00073) . 鍍層 AZ150 (含) 以上 , 鋅花等級 C~E 目標D，避免鋅花晶界明顯後續造成烤漆點狀未塗漆。 (RMK00565) . MIN訂單為平均厚度放行，實測厚度NG時，如單位長度符合範圍，請放行 (RMK00585) . ★【弓形度】★該客戶有弓形度異常缺陷抱怨，請注意板型控制與未經整平區域要切除乾淨，且板型異常之鋼捲不得一級放行 (RMK00620) . 【美加訂單生產注意事項-CG1】副操確認完回控制室後，於生產排程鋼號旁簽名紀錄，以利後續追查(該排程生產完，排程單將保留)。 (RMK00717) . 【美加訂單生產注意事項-CG1】中央段副操每顆銲道出Pot時觀察銲道同時，確認Beaver Tail與鋼板接觸之Guide Roll羊毛氈狀況，並適時添加潤滑油(避免乾掉)。 (RMK00717) | 訂單:2505EFE004/002 CG2 <生產備註> 事項如下 . 【板形】 FLATNESS 板形≦12 I-UNIT（≦0.7％） (RMK-E_CHIN) . 鍍鋅表面不可有鋅痕、壓痕、凹陷、及刮傷 、應變痕等。 (RMK00054) . 鍍製方式 MIN 訂單. (RMK00073) . 鍍層 AZ150 (含) 以上 , 鋅花等級 C~E 目標D，避免鋅花晶界明顯後續造成烤漆點狀未塗漆。 (RMK00565) . MIN訂單為平均厚度放行，實測厚度NG時，如單位長度符合範圍，請放行 (RMK00585) . ★【弓形度】★該客戶有弓形度異常缺陷抱怨，請注意板型控制與未經整平區域要切除乾淨，且板型異常之鋼捲不得一級放行 (RMK00620) . 【美加訂單生產注意事項-CG2】1.使用SUB-NOZZLE (RMK00717) | 訂單:2505EFE004/002 CC1 <生產備註> 事項如下 . 【板形】 FLATNESS 板形≦12 I-UNIT（≦0.7％） (RMK-E_CHIN) . 【水痕】因YCP 近似深黑色水痕可能嚴重，因此指定CC1生產注意W/Q 使用純水與水量控制 (RMK-E_CHIN) . 正面面漆(20U)及正面總膜厚(25U)要求管制90%以上之膜厚,未達標準降級. (RMK00054) . 若背面面漆(20U)及背面總膜厚(25U)時要求管制90%以上之膜厚,未達標準降級 (RMK00054) . 面漆=18U(90%)~請購基準22U(110%),標準板總膜厚=5+20U(100%面漆). (RMK00054) . 30CM*全寬*留1塊給LAB及1塊給塗料商, (RMK00054) . 鍍製方式 MIN 訂單. (RMK00073) . 【捲取】注意！本單為直立式包裝。禁用STAGGER捲取送包裝！送RCL重處理例外。 (RMK00512) . MIN訂單為平均厚度放行，實測厚度NG時，如單位長度符合範圍，請放行 (RMK00585) . ★【弓形度】★該客戶有弓形度異常缺陷抱怨，請注意板型控制與未經整平區域要切除乾淨，且板型異常之鋼捲不得一級放行 (RMK00620) . 【美加訂單生產注意事項-CCP】1.請烤漆入口依照正背面漆鋼捲投向規定進行鋼捲投入。 (RMK00717) . 【美加訂單生產注意事項-CCP】2.烤漆入口依照鋼捲投向規定進行鋼捲投入。(CR1/CG1 CR2/CG2-->正向入料。CR1/CG2 CR2/CG1-->反向入料) (RMK00717) . 【美加訂單生產注意事項-CCP】3.此訂單背面漆一律採Nature塗裝，塗裝黏度設定40秒以上 (RMK00717) | 訂單:2505EFE004/002 CC2 <生產備註> 事項如下 . 【板形】 FLATNESS 板形≦12 I-UNIT（≦0.7％） (RMK-E_CHIN) . 【水痕】因YCP 近似深黑色水痕可能嚴重，因此指定CC1生產注意W/Q 使用純水與水量控制 (RMK-E_CHIN) . 正面面漆(20U)及正面總膜厚(25U)要求管制90%以上之膜厚,未達標準降級. (RMK00054) . 若背面面漆(20U)及背面總膜厚(25U)時要求管制90%以上之膜厚,未達標準降級 (RMK00054) . 面漆=18U(90%)~請購基準22U(110%),標準板總膜厚=5+20U(100%面漆). (RMK00054) . 30CM*全寬*留1塊給LAB及1塊給塗料商, (RMK00054) . 鍍製方式 MIN 訂單. (RMK00073) . 【捲取】注意！本單為直立式包裝。禁用STAGGER捲取送包裝！送RCL重處理例外。 (RMK00512) . MIN訂單為平均厚度放行，實測厚度NG時，如單位長度符合範圍，請放行 (RMK00585) . ★【弓形度】★該客戶有弓形度異常缺陷抱怨，請注意板型控制與未經整平區域要切除乾淨，且板型異常之鋼捲不得一級放行 (RMK00620) . 【美加訂單生產注意事項-CCP】1.請烤漆入口依照正背面漆鋼捲投向規定進行鋼捲投入。 (RMK00717) . 【美加訂單生產注意事項-CCP】2.烤漆入口依照鋼捲投向規定進行鋼捲投入。(CR1/CG1 CR2/CG2-->正向入料。CR1/CG2 CR2/CG1-->反向入料) (RMK00717) . 【美加訂單生產注意事項-CCP】3.此訂單背面漆一律採Nature塗裝，塗裝黏度設定40秒以上 (RMK00717) | 訂單:2505EFE004/002 RCL <生產備註> 事項如下 . 【捲取】注意！本單為直立式包裝。禁用STAGGER捲取送包裝！送RCL重處理例外。 (RMK00512) | 訂單:2505EFE004/002 CCPK 無 <生產備註> 事項 | 訂單:2505EFE004/002 CGQC <品檢備註> 事項如下 . 【板形】 FLATNESS 板形≦12 I-UNIT（≦0.7％） (RMK-E_CHIN) . 鍍層 AZ150 (含) 以上 , 鋅花等級 C~E 目標D，避免鋅花晶界明顯後續造成烤漆點狀未塗漆。 (RMK00565) . ★【弓形度】★該客戶有弓形度異常缺陷抱怨，請注意板型控制與未經整平區域要切除乾淨，且板型異常之鋼捲不得一級放行 (RMK00620) | 訂單:2505EFE004/002 CCQC <品檢備註> 事項如下 . 【板形】 FLATNESS 板形≦12 I-UNIT（≦0.7％） (RMK-E_CHIN) . 【水痕】因YCP 近似深黑色水痕可能嚴重，因此指定CC1生產注意W/Q 使用純水與水量控制 (RMK-E_CHIN) . 【捲取】注意！本單為直立式包裝。禁用STAGGER捲取送包裝！送RCL重處理例外。 (RMK00512) . ★【弓形度】★該客戶有弓形度異常缺陷抱怨，請注意板型控制與未經整平區域要切除乾淨，且板型異常之鋼捲不得一級放行 (RMK00620) | 訂單:2505EFE004/002 TOL 無 <生產備註> 事項 | 【水痕】因YCP 近似深黑色水痕可能嚴重，因此指定CC1生產注意W/Q 使用純水與水量控制^^/CC1/CC2/CCQC/^^ <<.E_CHIN 2025/03/28 11:18.>> 【板形】 FLATNESS 板形≦12 I-UNIT（≦0.7％）^^/CG1/CG2/CC1/CC2/CGQC/CCQC/^^ <<.E_CHIN 2025/03/28 11:19.>> | 訂單 2505EFE004/002 修改記錄如下: 20250320 09:10:21 (22021) 退火碼: >> H2, 用途碼: >> COG003, 背面標示: >> S000, 訂單背面顏色(五碼): >> BW57Y, 背面漆膜厚: >> 12.5, 背面漆塗漆型式幾塗幾烤: >> 2, 鉻酸鹽: >> Z, 訂單厚度: >> 0.0142, 訂單重: >> 140, 重量容許率(下限): >> 10, 重量容許率(上限): >> 10, 訂單寬度: >> 40.875, 鍍製方式: >> MIN, 鋼捲內徑: >> 508, 鋼捲下限重: >> 3, 鋼捲上限重: >> 4.5, 壓花條件碼: >> -, 表面花紋: >> R, 綠色識別碼: >> -, 印刷輥號: >> -, 產品代碼: >> PPGL, 皮膜碼: >> -, 單位別: >> I, 油品種類: >> Z, 塗油量: >> Z, 包裝代碼: >> E0 , 保護膜碼: >> -, 客戶試片取樣型式: >> -, 調質碼: >> S, 套筒碼: >> P , 規格: >> A792SSGR80, 製造標準: >> ASTM, 表面處理劑種類: >> Z, 表面處理劑塗佈量: >> Z, 伸長率測試: >> N, 硬度測試碼: >> N, 抗拉強度測試: >> N, 降伏強度測試: >> N, 厚度變異: >> 0, 訂單正面顏色(五碼): >> SYG8Q, 正面漆膜厚: >> 25, 正面漆塗漆型式幾塗幾烤: >> 2, 修邊碼: >> Y, 重量碼: >> AW, 鋼捲捲向: >> O, 鍍層碼: >> AZ50, 20250320 09:10:44 (22021) 用途碼: COG003 >> COG007, | *:
PPGL | 2505EFE004/003 | 1. ASTM 鍍製方式為MIN 與"最終產品保證1/2 ASTM 厚度公差"不能共存 (OFP00216)-{.不符.} | 1. 製造標準為MS、ASTM或銷新加坡之訂單，若無技術指定優先用料，請優先使用國內料，勿使用ANFEN (OFP00406)-{.不符.} 2. ★提醒！MIN訂單先不要配安丰料★ (OFP00664)-{.不符.} | 1. ASTM 鍍製方式為MIN 與"最終產品保證1/2 ASTM 厚度公差"不能共存 (OFP00216)-{.不符.} 2. 鍍製方式為 MIN 或 TMI 時, 冷軋厚度公差 請改為 " 1/2 厚度公差" (OFP00265)-{.不符.} 3. 製造標準為MS、ASTM或銷新加坡之訂單，若無技術指定優先用料，請優先使用國內料，勿使用ANFEN (OFP00406)-{.不符.} 4. 【提醒】！本單為直立式包裝，嚴禁鍍鋅或烤漆後以STAGGER捲取 (OFP00451)-{.不符.} 5. ★提醒！MIN訂單先不要配安丰料★ (OFP00664)-{.不符.} 6. ※超耐候一系列用途要確認是否有英制公差需求，有英制公差需求時選配碼用ON027※ (OFP00680)-{.不符.} | 訂單:2505EFE004/003 CPL <生產備註> 事項如下 . 除HGI/ HGL 訂單邊緣不噴油. 其餘皆側緣噴油 (RMK00285) . 【美加訂單生產注意事項-CPL】1.客戶美加地區訂單實施修邊刀最大使用顆數上限(20顆) (RMK00717) . 【美加訂單生產注意事項-CPL】2.排程備註:注意修邊品質與毛邊 (RMK00717) . 【美加訂單生產注意事項-CPL】3.去毛邊輥的管制：兩側壓力均設定1.0 kg/cm2 (RMK00717) | 訂單:2505EFE004/003 CR1 <生產備註> 事項如下 . 【美加訂單生產注意事項-CR】1.兩側各加開一個spot cooling增加冷卻效果。 (RMK00717) . 【美加訂單生產注意事項-CR】2.發生毛邊時，請降速生產減輕毛邊程度，暫留討論後再處置。 (RMK00717) | 訂單:2505EFE004/003 CR2 <生產備註> 事項如下 . 【美加訂單生產注意事項-CR】1.兩側各加開一個spot cooling增加冷卻效果。 (RMK00717) . 【美加訂單生產注意事項-CR】2.發生毛邊時，請降速生產減輕毛邊程度，暫留討論後再處置。 (RMK00717) | 訂單:2505EFE004/003 CG1 <生產備註> 事項如下 . 【板形】 FLATNESS 板形≦12 I-UNIT（≦0.7％） (RMK-E_CHIN) . 鍍鋅表面不可有鋅痕、壓痕、凹陷、及刮傷 、應變痕等。 (RMK00054) . 鍍製方式 MIN 訂單. (RMK00073) . 鍍層 AZ150 (含) 以上 , 鋅花等級 C~E 目標D，避免鋅花晶界明顯後續造成烤漆點狀未塗漆。 (RMK00565) . MIN訂單為平均厚度放行，實測厚度NG時，如單位長度符合範圍，請放行 (RMK00585) . ★【弓形度】★該客戶有弓形度異常缺陷抱怨，請注意板型控制與未經整平區域要切除乾淨，且板型異常之鋼捲不得一級放行 (RMK00620) . 【美加訂單生產注意事項-CG1】副操確認完回控制室後，於生產排程鋼號旁簽名紀錄，以利後續追查(該排程生產完，排程單將保留)。 (RMK00717) . 【美加訂單生產注意事項-CG1】中央段副操每顆銲道出Pot時觀察銲道同時，確認Beaver Tail與鋼板接觸之Guide Roll羊毛氈狀況，並適時添加潤滑油(避免乾掉)。 (RMK00717) | 訂單:2505EFE004/003 CG2 <生產備註> 事項如下 . 【板形】 FLATNESS 板形≦12 I-UNIT（≦0.7％） (RMK-E_CHIN) . 鍍鋅表面不可有鋅痕、壓痕、凹陷、及刮傷 、應變痕等。 (RMK00054) . 鍍製方式 MIN 訂單. (RMK00073) . 鍍層 AZ150 (含) 以上 , 鋅花等級 C~E 目標D，避免鋅花晶界明顯後續造成烤漆點狀未塗漆。 (RMK00565) . MIN訂單為平均厚度放行，實測厚度NG時，如單位長度符合範圍，請放行 (RMK00585) . ★【弓形度】★該客戶有弓形度異常缺陷抱怨，請注意板型控制與未經整平區域要切除乾淨，且板型異常之鋼捲不得一級放行 (RMK00620) . 【美加訂單生產注意事項-CG2】1.使用SUB-NOZZLE (RMK00717) | 訂單:2505EFE004/003 CC1 <生產備註> 事項如下 . 【板形】 FLATNESS 板形≦12 I-UNIT（≦0.7％） (RMK-E_CHIN) . 正面面漆(20U)及正面總膜厚(25U)要求管制90%以上之膜厚,未達標準降級. (RMK00054) . 若背面面漆(20U)及背面總膜厚(25U)時要求管制90%以上之膜厚,未達標準降級 (RMK00054) . 面漆=18U(90%)~請購基準22U(110%),標準板總膜厚=5+20U(100%面漆). (RMK00054) . 30CM*全寬*留1塊給LAB及1塊給塗料商, (RMK00054) . 鍍製方式 MIN 訂單. (RMK00073) . 【捲取】注意！本單為直立式包裝。禁用STAGGER捲取送包裝！送RCL重處理例外。 (RMK00512) . MIN訂單為平均厚度放行，實測厚度NG時，如單位長度符合範圍，請放行 (RMK00585) . ★【弓形度】★該客戶有弓形度異常缺陷抱怨，請注意板型控制與未經整平區域要切除乾淨，且板型異常之鋼捲不得一級放行 (RMK00620) . 【美加訂單生產注意事項-CCP】1.請烤漆入口依照正背面漆鋼捲投向規定進行鋼捲投入。 (RMK00717) . 【美加訂單生產注意事項-CCP】2.烤漆入口依照鋼捲投向規定進行鋼捲投入。(CR1/CG1 CR2/CG2-->正向入料。CR1/CG2 CR2/CG1-->反向入料) (RMK00717) . 【美加訂單生產注意事項-CCP】3.此訂單背面漆一律採Nature塗裝，塗裝黏度設定40秒以上 (RMK00717) | 訂單:2505EFE004/003 CC2 <生產備註> 事項如下 . 【板形】 FLATNESS 板形≦12 I-UNIT（≦0.7％） (RMK-E_CHIN) . 正面面漆(20U)及正面總膜厚(25U)要求管制90%以上之膜厚,未達標準降級. (RMK00054) . 若背面面漆(20U)及背面總膜厚(25U)時要求管制90%以上之膜厚,未達標準降級 (RMK00054) . 面漆=18U(90%)~請購基準22U(110%),標準板總膜厚=5+20U(100%面漆). (RMK00054) . 30CM*全寬*留1塊給LAB及1塊給塗料商, (RMK00054) . 鍍製方式 MIN 訂單. (RMK00073) . 【捲取】注意！本單為直立式包裝。禁用STAGGER捲取送包裝！送RCL重處理例外。 (RMK00512) . MIN訂單為平均厚度放行，實測厚度NG時，如單位長度符合範圍，請放行 (RMK00585) . ★【弓形度】★該客戶有弓形度異常缺陷抱怨，請注意板型控制與未經整平區域要切除乾淨，且板型異常之鋼捲不得一級放行 (RMK00620) . 【美加訂單生產注意事項-CCP】1.請烤漆入口依照正背面漆鋼捲投向規定進行鋼捲投入。 (RMK00717) . 【美加訂單生產注意事項-CCP】2.烤漆入口依照鋼捲投向規定進行鋼捲投入。(CR1/CG1 CR2/CG2-->正向入料。CR1/CG2 CR2/CG1-->反向入料) (RMK00717) . 【美加訂單生產注意事項-CCP】3.此訂單背面漆一律採Nature塗裝，塗裝黏度設定40秒以上 (RMK00717) | 訂單:2505EFE004/003 RCL <生產備註> 事項如下 . 【捲取】注意！本單為直立式包裝。禁用STAGGER捲取送包裝！送RCL重處理例外。 (RMK00512) | 訂單:2505EFE004/003 CCPK 無 <生產備註> 事項 | 訂單:2505EFE004/003 CGQC <品檢備註> 事項如下 . 【板形】 FLATNESS 板形≦12 I-UNIT（≦0.7％） (RMK-E_CHIN) . 鍍層 AZ150 (含) 以上 , 鋅花等級 C~E 目標D，避免鋅花晶界明顯後續造成烤漆點狀未塗漆。 (RMK00565) . ★【弓形度】★該客戶有弓形度異常缺陷抱怨，請注意板型控制與未經整平區域要切除乾淨，且板型異常之鋼捲不得一級放行 (RMK00620) | 訂單:2505EFE004/003 CCQC <品檢備註> 事項如下 . 【板形】 FLATNESS 板形≦12 I-UNIT（≦0.7％） (RMK-E_CHIN) . 【捲取】注意！本單為直立式包裝。禁用STAGGER捲取送包裝！送RCL重處理例外。 (RMK00512) . ★【弓形度】★該客戶有弓形度異常缺陷抱怨，請注意板型控制與未經整平區域要切除乾淨，且板型異常之鋼捲不得一級放行 (RMK00620) | 訂單:2505EFE004/003 TOL 無 <生產備註> 事項 | 【板形】 FLATNESS 板形≦12 I-UNIT（≦0.7％）^^/CG1/CG2/CC1/CC2/CGQC/CCQC/^^ <<.E_CHIN 2025/03/28 11:28.>> | 訂單 2505EFE004/003 修改記錄如下: 20250320 09:10:57 (22021) 退火碼: >> H2, 用途碼: >> COG007, 背面標示: >> S000, 訂單背面顏色(五碼): >> BW57Y, 背面漆膜厚: >> 12.5, 背面漆塗漆型式幾塗幾烤: >> 2, 鉻酸鹽: >> Z, 訂單厚度: >> 0.0142, 訂單重: >> 20, 重量容許率(下限): >> 10, 重量容許率(上限): >> 10, 訂單寬度: >> 40.875, 鍍製方式: >> MIN, 鋼捲內徑: >> 508, 鋼捲下限重: >> 3, 鋼捲上限重: >> 4.5, 壓花條件碼: >> -, 表面花紋: >> R, 綠色識別碼: >> -, 印刷輥號: >> -, 產品代碼: >> PPGL, 皮膜碼: >> -, 單位別: >> I, 油品種類: >> Z, 塗油量: >> Z, 包裝代碼: >> E0 , 保護膜碼: >> -, 客戶試片取樣型式: >> -, 調質碼: >> S, 套筒碼: >> P , 規格: >> A792SSGR80, 製造標準: >> ASTM, 表面處理劑種類: >> Z, 表面處理劑塗佈量: >> Z, 伸長率測試: >> N, 硬度測試碼: >> N, 抗拉強度測試: >> N, 降伏強度測試: >> N, 厚度變異: >> 0, 訂單正面顏色(五碼): >> SBG8P, 正面漆膜厚: >> 25, 正面漆塗漆型式幾塗幾烤: >> 2, 修邊碼: >> Y, 重量碼: >> AW, 鋼捲捲向: >> O, 鍍層碼: >> AZ50, | *:
PPGL | 2505EFE005/001 | 1. ASTM 鍍製方式為MIN 與"最終產品保證1/2 ASTM 厚度公差"不能共存 (OFP00216)-{.不符.} | 1. 製造標準為MS、ASTM或銷新加坡之訂單，若無技術指定優先用料，請優先使用國內料，勿使用ANFEN (OFP00406)-{.不符.} 2. ★提醒！MIN訂單先不要配安丰料★ (OFP00664)-{.不符.} | 1. ASTM 鍍製方式為MIN 與"最終產品保證1/2 ASTM 厚度公差"不能共存 (OFP00216)-{.不符.} 2. 鍍製方式為 MIN 或 TMI 時, 冷軋厚度公差 請改為 " 1/2 厚度公差" (OFP00265)-{.不符.} 3. 製造標準為MS、ASTM或銷新加坡之訂單，若無技術指定優先用料，請優先使用國內料，勿使用ANFEN (OFP00406)-{.不符.} 4. 【提醒】！本單為直立式包裝，嚴禁鍍鋅或烤漆後以STAGGER捲取 (OFP00451)-{.不符.} 5. ★提醒！MIN訂單先不要配安丰料★ (OFP00664)-{.不符.} 6. ※超耐候一系列用途要確認是否有英制公差需求，有英制公差需求時選配碼用ON027※ (OFP00680)-{.不符.} | 訂單:2505EFE005/001 CPL <生產備註> 事項如下 . 除HGI/ HGL 訂單邊緣不噴油. 其餘皆側緣噴油 (RMK00285) . 【美加訂單生產注意事項-CPL】1.客戶美加地區訂單實施修邊刀最大使用顆數上限(20顆) (RMK00717) . 【美加訂單生產注意事項-CPL】2.排程備註:注意修邊品質與毛邊 (RMK00717) . 【美加訂單生產注意事項-CPL】3.去毛邊輥的管制：兩側壓力均設定1.0 kg/cm2 (RMK00717) | 訂單:2505EFE005/001 CR1 <生產備註> 事項如下 . 【美加訂單生產注意事項-CR】1.兩側各加開一個spot cooling增加冷卻效果。 (RMK00717) . 【美加訂單生產注意事項-CR】2.發生毛邊時，請降速生產減輕毛邊程度，暫留討論後再處置。 (RMK00717) | 訂單:2505EFE005/001 CR2 <生產備註> 事項如下 . 【美加訂單生產注意事項-CR】1.兩側各加開一個spot cooling增加冷卻效果。 (RMK00717) . 【美加訂單生產注意事項-CR】2.發生毛邊時，請降速生產減輕毛邊程度，暫留討論後再處置。 (RMK00717) | 訂單:2505EFE005/001 CG1 <生產備註> 事項如下 . 【板形】 FLATNESS 板形≦12 I-UNIT（≦0.7％） (RMK-E_CHIN) . 鍍鋅表面不可有鋅痕、壓痕、凹陷、及刮傷 、應變痕等。 (RMK00054) . 鍍製方式 MIN 訂單. (RMK00073) . 鍍層 AZ150 (含) 以上 , 鋅花等級 C~E 目標D，避免鋅花晶界明顯後續造成烤漆點狀未塗漆。 (RMK00565) . MIN訂單為平均厚度放行，實測厚度NG時，如單位長度符合範圍，請放行 (RMK00585) . ★【弓形度】★該客戶有弓形度異常缺陷抱怨，請注意板型控制與未經整平區域要切除乾淨，且板型異常之鋼捲不得一級放行 (RMK00620) . 【美加訂單生產注意事項-CG1】副操確認完回控制室後，於生產排程鋼號旁簽名紀錄，以利後續追查(該排程生產完，排程單將保留)。 (RMK00717) . 【美加訂單生產注意事項-CG1】中央段副操每顆銲道出Pot時觀察銲道同時，確認Beaver Tail與鋼板接觸之Guide Roll羊毛氈狀況，並適時添加潤滑油(避免乾掉)。 (RMK00717) | 訂單:2505EFE005/001 CG2 <生產備註> 事項如下 . 【板形】 FLATNESS 板形≦12 I-UNIT（≦0.7％） (RMK-E_CHIN) . 鍍鋅表面不可有鋅痕、壓痕、凹陷、及刮傷 、應變痕等。 (RMK00054) . 鍍製方式 MIN 訂單. (RMK00073) . 鍍層 AZ150 (含) 以上 , 鋅花等級 C~E 目標D，避免鋅花晶界明顯後續造成烤漆點狀未塗漆。 (RMK00565) . MIN訂單為平均厚度放行，實測厚度NG時，如單位長度符合範圍，請放行 (RMK00585) . ★【弓形度】★該客戶有弓形度異常缺陷抱怨，請注意板型控制與未經整平區域要切除乾淨，且板型異常之鋼捲不得一級放行 (RMK00620) . 【美加訂單生產注意事項-CG2】1.使用SUB-NOZZLE (RMK00717) | 訂單:2505EFE005/001 CC1 <生產備註> 事項如下 . 【板形】 FLATNESS 板形≦12 I-UNIT（≦0.7％） (RMK-E_CHIN) . 正面面漆(20U)及正面總膜厚(25U)要求管制90%以上之膜厚,未達標準降級. (RMK00054) . 若背面面漆(20U)及背面總膜厚(25U)時要求管制90%以上之膜厚,未達標準降級 (RMK00054) . 面漆=18U(90%)~請購基準22U(110%),標準板總膜厚=5+20U(100%面漆). (RMK00054) . 30CM*全寬*留1塊給LAB及1塊給塗料商, (RMK00054) . 鍍製方式 MIN 訂單. (RMK00073) . 【捲取】注意！本單為直立式包裝。禁用STAGGER捲取送包裝！送RCL重處理例外。 (RMK00512) . MIN訂單為平均厚度放行，實測厚度NG時，如單位長度符合範圍，請放行 (RMK00585) . ★【弓形度】★該客戶有弓形度異常缺陷抱怨，請注意板型控制與未經整平區域要切除乾淨，且板型異常之鋼捲不得一級放行 (RMK00620) . 【美加訂單生產注意事項-CCP】1.請烤漆入口依照正背面漆鋼捲投向規定進行鋼捲投入。 (RMK00717) . 【美加訂單生產注意事項-CCP】2.烤漆入口依照鋼捲投向規定進行鋼捲投入。(CR1/CG1 CR2/CG2-->正向入料。CR1/CG2 CR2/CG1-->反向入料) (RMK00717) . 【美加訂單生產注意事項-CCP】3.此訂單背面漆一律採Nature塗裝，塗裝黏度設定40秒以上 (RMK00717) | 訂單:2505EFE005/001 CC2 <生產備註> 事項如下 . 【板形】 FLATNESS 板形≦12 I-UNIT（≦0.7％） (RMK-E_CHIN) . 正面面漆(20U)及正面總膜厚(25U)要求管制90%以上之膜厚,未達標準降級. (RMK00054) . 若背面面漆(20U)及背面總膜厚(25U)時要求管制90%以上之膜厚,未達標準降級 (RMK00054) . 面漆=18U(90%)~請購基準22U(110%),標準板總膜厚=5+20U(100%面漆). (RMK00054) . 30CM*全寬*留1塊給LAB及1塊給塗料商, (RMK00054) . 鍍製方式 MIN 訂單. (RMK00073) . 【捲取】注意！本單為直立式包裝。禁用STAGGER捲取送包裝！送RCL重處理例外。 (RMK00512) . MIN訂單為平均厚度放行，實測厚度NG時，如單位長度符合範圍，請放行 (RMK00585) . ★【弓形度】★該客戶有弓形度異常缺陷抱怨，請注意板型控制與未經整平區域要切除乾淨，且板型異常之鋼捲不得一級放行 (RMK00620) . 【美加訂單生產注意事項-CCP】1.請烤漆入口依照正背面漆鋼捲投向規定進行鋼捲投入。 (RMK00717) . 【美加訂單生產注意事項-CCP】2.烤漆入口依照鋼捲投向規定進行鋼捲投入。(CR1/CG1 CR2/CG2-->正向入料。CR1/CG2 CR2/CG1-->反向入料) (RMK00717) . 【美加訂單生產注意事項-CCP】3.此訂單背面漆一律採Nature塗裝，塗裝黏度設定40秒以上 (RMK00717) | 訂單:2505EFE005/001 RCL <生產備註> 事項如下 . 【捲取】注意！本單為直立式包裝。禁用STAGGER捲取送包裝！送RCL重處理例外。 (RMK00512) | 訂單:2505EFE005/001 CCPK 無 <生產備註> 事項 | 訂單:2505EFE005/001 CGQC <品檢備註> 事項如下 . 【板形】 FLATNESS 板形≦12 I-UNIT（≦0.7％） (RMK-E_CHIN) . 鍍層 AZ150 (含) 以上 , 鋅花等級 C~E 目標D，避免鋅花晶界明顯後續造成烤漆點狀未塗漆。 (RMK00565) . ★【弓形度】★該客戶有弓形度異常缺陷抱怨，請注意板型控制與未經整平區域要切除乾淨，且板型異常之鋼捲不得一級放行 (RMK00620) | 訂單:2505EFE005/001 CCQC <品檢備註> 事項如下 . 【板形】 FLATNESS 板形≦12 I-UNIT（≦0.7％） (RMK-E_CHIN) . 【捲取】注意！本單為直立式包裝。禁用STAGGER捲取送包裝！送RCL重處理例外。 (RMK00512) . ★【弓形度】★該客戶有弓形度異常缺陷抱怨，請注意板型控制與未經整平區域要切除乾淨，且板型異常之鋼捲不得一級放行 (RMK00620) | 訂單:2505EFE005/001 TOL 無 <生產備註> 事項 | 【板形】 FLATNESS 板形≦12 I-UNIT（≦0.7％）^^/CG1/CG2/CC1/CC2/CGQC/CCQC/^^ <<.E_CHIN 2025/04/09 08:13.>> | 訂單 2505EFE005/001 修改記錄如下: 20250320 09:24:08 (22021) 退火碼: >> H2, 用途碼: >> COG007, 背面標示: >> S000, 訂單背面顏色(五碼): >> BW57Y, 背面漆膜厚: >> 12.5, 背面漆塗漆型式幾塗幾烤: >> 2, 鉻酸鹽: >> Z, 訂單厚度: >> 0.0142, 訂單重: >> 60, 重量容許率(下限): >> 10, 重量容許率(上限): >> 10, 訂單寬度: >> 40.875, 鍍製方式: >> MIN, 鋼捲內徑: >> 508, 鋼捲下限重: >> 3, 鋼捲上限重: >> 4.5, 壓花條件碼: >> -, 表面花紋: >> R, 綠色識別碼: >> -, 印刷輥號: >> -, 產品代碼: >> PPGL, 皮膜碼: >> -, 單位別: >> I, 油品種類: >> Z, 塗油量: >> Z, 包裝代碼: >> E0 , 保護膜碼: >> -, 客戶試片取樣型式: >> -, 調質碼: >> S, 套筒碼: >> P , 規格: >> A792SSGR80, 製造標準: >> ASTM, 表面處理劑種類: >> Z, 表面處理劑塗佈量: >> Z, 伸長率測試: >> N, 硬度測試碼: >> N, 抗拉強度測試: >> N, 降伏強度測試: >> N, 厚度變異: >> 0, 訂單正面顏色(五碼): >> SYS69, 正面漆膜厚: >> 25, 正面漆塗漆型式幾塗幾烤: >> 2, 修邊碼: >> Y, 重量碼: >> AW, 鋼捲捲向: >> O, 鍍層碼: >> AZ50, 20250320 09:24:39 (22021) 用途碼: COG007 >> COG003, | *:
PPGL | 2505EFE005/002 | 1. ASTM 鍍製方式為MIN 與"最終產品保證1/2 ASTM 厚度公差"不能共存 (OFP00216)-{.不符.} | 1. 製造標準為MS、ASTM或銷新加坡之訂單，若無技術指定優先用料，請優先使用國內料，勿使用ANFEN (OFP00406)-{.不符.} 2. ★提醒！MIN訂單先不要配安丰料★ (OFP00664)-{.不符.} | 1. ASTM 鍍製方式為MIN 與"最終產品保證1/2 ASTM 厚度公差"不能共存 (OFP00216)-{.不符.} 2. 鍍製方式為 MIN 或 TMI 時, 冷軋厚度公差 請改為 " 1/2 厚度公差" (OFP00265)-{.不符.} 3. 製造標準為MS、ASTM或銷新加坡之訂單，若無技術指定優先用料，請優先使用國內料，勿使用ANFEN (OFP00406)-{.不符.} 4. 【提醒】！本單為直立式包裝，嚴禁鍍鋅或烤漆後以STAGGER捲取 (OFP00451)-{.不符.} 5. ★提醒！MIN訂單先不要配安丰料★ (OFP00664)-{.不符.} 6. ※超耐候一系列用途要確認是否有英制公差需求，有英制公差需求時選配碼用ON027※ (OFP00680)-{.不符.} | 訂單:2505EFE005/002 CPL <生產備註> 事項如下 . 除HGI/ HGL 訂單邊緣不噴油. 其餘皆側緣噴油 (RMK00285) . 【美加訂單生產注意事項-CPL】1.客戶美加地區訂單實施修邊刀最大使用顆數上限(20顆) (RMK00717) . 【美加訂單生產注意事項-CPL】2.排程備註:注意修邊品質與毛邊 (RMK00717) . 【美加訂單生產注意事項-CPL】3.去毛邊輥的管制：兩側壓力均設定1.0 kg/cm2 (RMK00717) | 訂單:2505EFE005/002 CR1 <生產備註> 事項如下 . 【美加訂單生產注意事項-CR】1.兩側各加開一個spot cooling增加冷卻效果。 (RMK00717) . 【美加訂單生產注意事項-CR】2.發生毛邊時，請降速生產減輕毛邊程度，暫留討論後再處置。 (RMK00717) | 訂單:2505EFE005/002 CR2 <生產備註> 事項如下 . 【美加訂單生產注意事項-CR】1.兩側各加開一個spot cooling增加冷卻效果。 (RMK00717) . 【美加訂單生產注意事項-CR】2.發生毛邊時，請降速生產減輕毛邊程度，暫留討論後再處置。 (RMK00717) | 訂單:2505EFE005/002 CG1 <生產備註> 事項如下 . 【板形】 FLATNESS 板形≦12 I-UNIT（≦0.7％） (RMK-E_CHIN) . 鍍鋅表面不可有鋅痕、壓痕、凹陷、及刮傷 、應變痕等。 (RMK00054) . 鍍製方式 MIN 訂單. (RMK00073) . 鍍層 AZ150 (含) 以上 , 鋅花等級 C~E 目標D，避免鋅花晶界明顯後續造成烤漆點狀未塗漆。 (RMK00565) . MIN訂單為平均厚度放行，實測厚度NG時，如單位長度符合範圍，請放行 (RMK00585) . ★【弓形度】★該客戶有弓形度異常缺陷抱怨，請注意板型控制與未經整平區域要切除乾淨，且板型異常之鋼捲不得一級放行 (RMK00620) . 【美加訂單生產注意事項-CG1】副操確認完回控制室後，於生產排程鋼號旁簽名紀錄，以利後續追查(該排程生產完，排程單將保留)。 (RMK00717) . 【美加訂單生產注意事項-CG1】中央段副操每顆銲道出Pot時觀察銲道同時，確認Beaver Tail與鋼板接觸之Guide Roll羊毛氈狀況，並適時添加潤滑油(避免乾掉)。 (RMK00717) | 訂單:2505EFE005/002 CG2 <生產備註> 事項如下 . 【板形】 FLATNESS 板形≦12 I-UNIT（≦0.7％） (RMK-E_CHIN) . 鍍鋅表面不可有鋅痕、壓痕、凹陷、及刮傷 、應變痕等。 (RMK00054) . 鍍製方式 MIN 訂單. (RMK00073) . 鍍層 AZ150 (含) 以上 , 鋅花等級 C~E 目標D，避免鋅花晶界明顯後續造成烤漆點狀未塗漆。 (RMK00565) . MIN訂單為平均厚度放行，實測厚度NG時，如單位長度符合範圍，請放行 (RMK00585) . ★【弓形度】★該客戶有弓形度異常缺陷抱怨，請注意板型控制與未經整平區域要切除乾淨，且板型異常之鋼捲不得一級放行 (RMK00620) . 【美加訂單生產注意事項-CG2】1.使用SUB-NOZZLE (RMK00717) | 訂單:2505EFE005/002 CC1 <生產備註> 事項如下 . 【板形】 FLATNESS 板形≦12 I-UNIT（≦0.7％） (RMK-E_CHIN) . 正面面漆(20U)及正面總膜厚(25U)要求管制90%以上之膜厚,未達標準降級. (RMK00054) . 若背面面漆(20U)及背面總膜厚(25U)時要求管制90%以上之膜厚,未達標準降級 (RMK00054) . 面漆=18U(90%)~請購基準22U(110%),標準板總膜厚=5+20U(100%面漆). (RMK00054) . 30CM*全寬*留1塊給LAB及1塊給塗料商, (RMK00054) . 鍍製方式 MIN 訂單. (RMK00073) . 【捲取】注意！本單為直立式包裝。禁用STAGGER捲取送包裝！送RCL重處理例外。 (RMK00512) . MIN訂單為平均厚度放行，實測厚度NG時，如單位長度符合範圍，請放行 (RMK00585) . ★【弓形度】★該客戶有弓形度異常缺陷抱怨，請注意板型控制與未經整平區域要切除乾淨，且板型異常之鋼捲不得一級放行 (RMK00620) . 【美加訂單生產注意事項-CCP】1.請烤漆入口依照正背面漆鋼捲投向規定進行鋼捲投入。 (RMK00717) . 【美加訂單生產注意事項-CCP】2.烤漆入口依照鋼捲投向規定進行鋼捲投入。(CR1/CG1 CR2/CG2-->正向入料。CR1/CG2 CR2/CG1-->反向入料) (RMK00717) . 【美加訂單生產注意事項-CCP】3.此訂單背面漆一律採Nature塗裝，塗裝黏度設定40秒以上 (RMK00717) | 訂單:2505EFE005/002 CC2 <生產備註> 事項如下 . 【板形】 FLATNESS 板形≦12 I-UNIT（≦0.7％） (RMK-E_CHIN) . 正面面漆(20U)及正面總膜厚(25U)要求管制90%以上之膜厚,未達標準降級. (RMK00054) . 若背面面漆(20U)及背面總膜厚(25U)時要求管制90%以上之膜厚,未達標準降級 (RMK00054) . 面漆=18U(90%)~請購基準22U(110%),標準板總膜厚=5+20U(100%面漆). (RMK00054) . 30CM*全寬*留1塊給LAB及1塊給塗料商, (RMK00054) . 鍍製方式 MIN 訂單. (RMK00073) . 【捲取】注意！本單為直立式包裝。禁用STAGGER捲取送包裝！送RCL重處理例外。 (RMK00512) . MIN訂單為平均厚度放行，實測厚度NG時，如單位長度符合範圍，請放行 (RMK00585) . ★【弓形度】★該客戶有弓形度異常缺陷抱怨，請注意板型控制與未經整平區域要切除乾淨，且板型異常之鋼捲不得一級放行 (RMK00620) . 【美加訂單生產注意事項-CCP】1.請烤漆入口依照正背面漆鋼捲投向規定進行鋼捲投入。 (RMK00717) . 【美加訂單生產注意事項-CCP】2.烤漆入口依照鋼捲投向規定進行鋼捲投入。(CR1/CG1 CR2/CG2-->正向入料。CR1/CG2 CR2/CG1-->反向入料) (RMK00717) . 【美加訂單生產注意事項-CCP】3.此訂單背面漆一律採Nature塗裝，塗裝黏度設定40秒以上 (RMK00717) | 訂單:2505EFE005/002 RCL <生產備註> 事項如下 . 【捲取】注意！本單為直立式包裝。禁用STAGGER捲取送包裝！送RCL重處理例外。 (RMK00512) | 訂單:2505EFE005/002 CCPK 無 <生產備註> 事項 | 訂單:2505EFE005/002 CGQC <品檢備註> 事項如下 . 【板形】 FLATNESS 板形≦12 I-UNIT（≦0.7％） (RMK-E_CHIN) . 鍍層 AZ150 (含) 以上 , 鋅花等級 C~E 目標D，避免鋅花晶界明顯後續造成烤漆點狀未塗漆。 (RMK00565) . ★【弓形度】★該客戶有弓形度異常缺陷抱怨，請注意板型控制與未經整平區域要切除乾淨，且板型異常之鋼捲不得一級放行 (RMK00620) | 訂單:2505EFE005/002 CCQC <品檢備註> 事項如下 . 【板形】 FLATNESS 板形≦12 I-UNIT（≦0.7％） (RMK-E_CHIN) . 【捲取】注意！本單為直立式包裝。禁用STAGGER捲取送包裝！送RCL重處理例外。 (RMK00512) . ★【弓形度】★該客戶有弓形度異常缺陷抱怨，請注意板型控制與未經整平區域要切除乾淨，且板型異常之鋼捲不得一級放行 (RMK00620) | 訂單:2505EFE005/002 TOL 無 <生產備註> 事項 | 【板形】 FLATNESS 板形≦12 I-UNIT（≦0.7％）^^/CG1/CG2/CC1/CC2/CGQC/CCQC/^^ <<.E_CHIN 2025/04/09 08:37.>> | 訂單 2505EFE005/002 修改記錄如下: 20250320 09:24:52 (22021) 退火碼: >> H2, 用途碼: >> COG003, 背面標示: >> S000, 訂單背面顏色(五碼): >> BW57Y, 背面漆膜厚: >> 12.5, 背面漆塗漆型式幾塗幾烤: >> 2, 鉻酸鹽: >> Z, 訂單厚度: >> 0.0142, 訂單重: >> 20, 重量容許率(下限): >> 10, 重量容許率(上限): >> 10, 訂單寬度: >> 40.875, 鍍製方式: >> MIN, 鋼捲內徑: >> 508, 鋼捲下限重: >> 3, 鋼捲上限重: >> 4.5, 壓花條件碼: >> -, 表面花紋: >> R, 綠色識別碼: >> -, 印刷輥號: >> -, 產品代碼: >> PPGL, 皮膜碼: >> -, 單位別: >> I, 油品種類: >> Z, 塗油量: >> Z, 包裝代碼: >> E0 , 保護膜碼: >> -, 客戶試片取樣型式: >> -, 調質碼: >> S, 套筒碼: >> P , 規格: >> A792SSGR80, 製造標準: >> ASTM, 表面處理劑種類: >> Z, 表面處理劑塗佈量: >> Z, 伸長率測試: >> N, 硬度測試碼: >> N, 抗拉強度測試: >> N, 降伏強度測試: >> N, 厚度變異: >> 0, 訂單正面顏色(五碼): >> SBG50, 正面漆膜厚: >> 25, 正面漆塗漆型式幾塗幾烤: >> 2, 修邊碼: >> Y, 重量碼: >> AW, 鋼捲捲向: >> O, 鍍層碼: >> AZ50, | *:
PPGL | 2505EFE005/003 | 1. ASTM 鍍製方式為MIN 與"最終產品保證1/2 ASTM 厚度公差"不能共存 (OFP00216)-{.不符.} | 1. 製造標準為MS、ASTM或銷新加坡之訂單，若無技術指定優先用料，請優先使用國內料，勿使用ANFEN (OFP00406)-{.不符.} 2. ★提醒！MIN訂單先不要配安丰料★ (OFP00664)-{.不符.} | 1. ASTM 鍍製方式為MIN 與"最終產品保證1/2 ASTM 厚度公差"不能共存 (OFP00216)-{.不符.} 2. 鍍製方式為 MIN 或 TMI 時, 冷軋厚度公差 請改為 " 1/2 厚度公差" (OFP00265)-{.不符.} 3. 製造標準為MS、ASTM或銷新加坡之訂單，若無技術指定優先用料，請優先使用國內料，勿使用ANFEN (OFP00406)-{.不符.} 4. 【提醒】！本單為直立式包裝，嚴禁鍍鋅或烤漆後以STAGGER捲取 (OFP00451)-{.不符.} 5. ★提醒！MIN訂單先不要配安丰料★ (OFP00664)-{.不符.} 6. ※超耐候一系列用途要確認是否有英制公差需求，有英制公差需求時選配碼用ON027※ (OFP00680)-{.不符.} | 訂單:2505EFE005/003 CPL <生產備註> 事項如下 . 除HGI/ HGL 訂單邊緣不噴油. 其餘皆側緣噴油 (RMK00285) . 【美加訂單生產注意事項-CPL】1.客戶美加地區訂單實施修邊刀最大使用顆數上限(20顆) (RMK00717) . 【美加訂單生產注意事項-CPL】2.排程備註:注意修邊品質與毛邊 (RMK00717) . 【美加訂單生產注意事項-CPL】3.去毛邊輥的管制：兩側壓力均設定1.0 kg/cm2 (RMK00717) | 訂單:2505EFE005/003 CR1 <生產備註> 事項如下 . 【美加訂單生產注意事項-CR】1.兩側各加開一個spot cooling增加冷卻效果。 (RMK00717) . 【美加訂單生產注意事項-CR】2.發生毛邊時，請降速生產減輕毛邊程度，暫留討論後再處置。 (RMK00717) | 訂單:2505EFE005/003 CR2 <生產備註> 事項如下 . 【美加訂單生產注意事項-CR】1.兩側各加開一個spot cooling增加冷卻效果。 (RMK00717) . 【美加訂單生產注意事項-CR】2.發生毛邊時，請降速生產減輕毛邊程度，暫留討論後再處置。 (RMK00717) | 訂單:2505EFE005/003 CG1 <生產備註> 事項如下 . 【板形】 FLATNESS 板形≦12 I-UNIT（≦0.7％） (RMK-E_CHIN) . 鍍鋅表面不可有鋅痕、壓痕、凹陷、及刮傷 、應變痕等。 (RMK00054) . 鍍製方式 MIN 訂單. (RMK00073) . 鍍層 AZ150 (含) 以上 , 鋅花等級 C~E 目標D，避免鋅花晶界明顯後續造成烤漆點狀未塗漆。 (RMK00565) . MIN訂單為平均厚度放行，實測厚度NG時，如單位長度符合範圍，請放行 (RMK00585) . ★【弓形度】★該客戶有弓形度異常缺陷抱怨，請注意板型控制與未經整平區域要切除乾淨，且板型異常之鋼捲不得一級放行 (RMK00620) . 【美加訂單生產注意事項-CG1】副操確認完回控制室後，於生產排程鋼號旁簽名紀錄，以利後續追查(該排程生產完，排程單將保留)。 (RMK00717) . 【美加訂單生產注意事項-CG1】中央段副操每顆銲道出Pot時觀察銲道同時，確認Beaver Tail與鋼板接觸之Guide Roll羊毛氈狀況，並適時添加潤滑油(避免乾掉)。 (RMK00717) | 訂單:2505EFE005/003 CG2 <生產備註> 事項如下 . 【板形】 FLATNESS 板形≦12 I-UNIT（≦0.7％） (RMK-E_CHIN) . 鍍鋅表面不可有鋅痕、壓痕、凹陷、及刮傷 、應變痕等。 (RMK00054) . 鍍製方式 MIN 訂單. (RMK00073) . 鍍層 AZ150 (含) 以上 , 鋅花等級 C~E 目標D，避免鋅花晶界明顯後續造成烤漆點狀未塗漆。 (RMK00565) . MIN訂單為平均厚度放行，實測厚度NG時，如單位長度符合範圍，請放行 (RMK00585) . ★【弓形度】★該客戶有弓形度異常缺陷抱怨，請注意板型控制與未經整平區域要切除乾淨，且板型異常之鋼捲不得一級放行 (RMK00620) . 【美加訂單生產注意事項-CG2】1.使用SUB-NOZZLE (RMK00717) | 訂單:2505EFE005/003 CC1 <生產備註> 事項如下 . 【板形】 FLATNESS 板形≦12 I-UNIT（≦0.7％） (RMK-E_CHIN) . 正面面漆(20U)及正面總膜厚(25U)要求管制90%以上之膜厚,未達標準降級. (RMK00054) . 若背面面漆(20U)及背面總膜厚(25U)時要求管制90%以上之膜厚,未達標準降級 (RMK00054) . 面漆=18U(90%)~請購基準22U(110%),標準板總膜厚=5+20U(100%面漆). (RMK00054) . 30CM*全寬*留1塊給LAB及1塊給塗料商, (RMK00054) . 鍍製方式 MIN 訂單. (RMK00073) . 【捲取】注意！本單為直立式包裝。禁用STAGGER捲取送包裝！送RCL重處理例外。 (RMK00512) . MIN訂單為平均厚度放行，實測厚度NG時，如單位長度符合範圍，請放行 (RMK00585) . ★【弓形度】★該客戶有弓形度異常缺陷抱怨，請注意板型控制與未經整平區域要切除乾淨，且板型異常之鋼捲不得一級放行 (RMK00620) . 【美加訂單生產注意事項-CCP】1.請烤漆入口依照正背面漆鋼捲投向規定進行鋼捲投入。 (RMK00717) . 【美加訂單生產注意事項-CCP】2.烤漆入口依照鋼捲投向規定進行鋼捲投入。(CR1/CG1 CR2/CG2-->正向入料。CR1/CG2 CR2/CG1-->反向入料) (RMK00717) . 【美加訂單生產注意事項-CCP】3.此訂單背面漆一律採Nature塗裝，塗裝黏度設定40秒以上 (RMK00717) | 訂單:2505EFE005/003 CC2 <生產備註> 事項如下 . 【板形】 FLATNESS 板形≦12 I-UNIT（≦0.7％） (RMK-E_CHIN) . 正面面漆(20U)及正面總膜厚(25U)要求管制90%以上之膜厚,未達標準降級. (RMK00054) . 若背面面漆(20U)及背面總膜厚(25U)時要求管制90%以上之膜厚,未達標準降級 (RMK00054) . 面漆=18U(90%)~請購基準22U(110%),標準板總膜厚=5+20U(100%面漆). (RMK00054) . 30CM*全寬*留1塊給LAB及1塊給塗料商, (RMK00054) . 鍍製方式 MIN 訂單. (RMK00073) . 【捲取】注意！本單為直立式包裝。禁用STAGGER捲取送包裝！送RCL重處理例外。 (RMK00512) . MIN訂單為平均厚度放行，實測厚度NG時，如單位長度符合範圍，請放行 (RMK00585) . ★【弓形度】★該客戶有弓形度異常缺陷抱怨，請注意板型控制與未經整平區域要切除乾淨，且板型異常之鋼捲不得一級放行 (RMK00620) . 【美加訂單生產注意事項-CCP】1.請烤漆入口依照正背面漆鋼捲投向規定進行鋼捲投入。 (RMK00717) . 【美加訂單生產注意事項-CCP】2.烤漆入口依照鋼捲投向規定進行鋼捲投入。(CR1/CG1 CR2/CG2-->正向入料。CR1/CG2 CR2/CG1-->反向入料) (RMK00717) . 【美加訂單生產注意事項-CCP】3.此訂單背面漆一律採Nature塗裝，塗裝黏度設定40秒以上 (RMK00717) | 訂單:2505EFE005/003 RCL <生產備註> 事項如下 . 【捲取】注意！本單為直立式包裝。禁用STAGGER捲取送包裝！送RCL重處理例外。 (RMK00512) | 訂單:2505EFE005/003 CCPK 無 <生產備註> 事項 | 訂單:2505EFE005/003 CGQC <品檢備註> 事項如下 . 【板形】 FLATNESS 板形≦12 I-UNIT（≦0.7％） (RMK-E_CHIN) . 鍍層 AZ150 (含) 以上 , 鋅花等級 C~E 目標D，避免鋅花晶界明顯後續造成烤漆點狀未塗漆。 (RMK00565) . ★【弓形度】★該客戶有弓形度異常缺陷抱怨，請注意板型控制與未經整平區域要切除乾淨，且板型異常之鋼捲不得一級放行 (RMK00620) | 訂單:2505EFE005/003 CCQC <品檢備註> 事項如下 . 【板形】 FLATNESS 板形≦12 I-UNIT（≦0.7％） (RMK-E_CHIN) . 【捲取】注意！本單為直立式包裝。禁用STAGGER捲取送包裝！送RCL重處理例外。 (RMK00512) . ★【弓形度】★該客戶有弓形度異常缺陷抱怨，請注意板型控制與未經整平區域要切除乾淨，且板型異常之鋼捲不得一級放行 (RMK00620) | 訂單:2505EFE005/003 TOL 無 <生產備註> 事項 | 【板形】 FLATNESS 板形≦12 I-UNIT（≦0.7％）^^/CG1/CG2/CC1/CC2/CGQC/CCQC/^^ <<.E_CHIN 2025/04/09 08:51.>> | 訂單 2505EFE005/003 修改記錄如下: 20250320 09:25:08 (22021) 退火碼: >> H2, 用途碼: >> COG007, 背面標示: >> S000, 訂單背面顏色(五碼): >> BW57Y, 背面漆膜厚: >> 12.5, 背面漆塗漆型式幾塗幾烤: >> 2, 鉻酸鹽: >> Z, 訂單厚度: >> 0.0142, 訂單重: >> 40, 重量容許率(下限): >> 10, 重量容許率(上限): >> 10, 訂單寬度: >> 40.875, 鍍製方式: >> MIN, 鋼捲內徑: >> 508, 鋼捲下限重: >> 3, 鋼捲上限重: >> 4.5, 壓花條件碼: >> -, 表面花紋: >> R, 綠色識別碼: >> -, 印刷輥號: >> -, 產品代碼: >> PPGL, 皮膜碼: >> -, 單位別: >> I, 油品種類: >> Z, 塗油量: >> Z, 包裝代碼: >> E0 , 保護膜碼: >> -, 客戶試片取樣型式: >> -, 調質碼: >> S, 套筒碼: >> P , 規格: >> A792SSGR80, 製造標準: >> ASTM, 表面處理劑種類: >> Z, 表面處理劑塗佈量: >> Z, 伸長率測試: >> N, 硬度測試碼: >> N, 抗拉強度測試: >> N, 降伏強度測試: >> N, 厚度變異: >> 0, 訂單正面顏色(五碼): >> SBG6V, 正面漆膜厚: >> 25, 正面漆塗漆型式幾塗幾烤: >> 2, 修邊碼: >> Y, 重量碼: >> AW, 鋼捲捲向: >> O, 鍍層碼: >> AZ50, 20250320 09:25:34 (22021) 用途碼: COG007 >> COG003, | *:
PPGL | 2505EFE006/001 | 1. ASTM 鍍製方式為MIN 與"最終產品保證1/2 ASTM 厚度公差"不能共存 (OFP00216)-{.不符.} | 1. 製造標準為MS、ASTM或銷新加坡之訂單，若無技術指定優先用料，請優先使用國內料，勿使用ANFEN (OFP00406)-{.不符.} 2. ★提醒！MIN訂單先不要配安丰料★ (OFP00664)-{.不符.} | 1. ASTM 鍍製方式為MIN 與"最終產品保證1/2 ASTM 厚度公差"不能共存 (OFP00216)-{.不符.} 2. 鍍製方式為 MIN 或 TMI 時, 冷軋厚度公差 請改為 " 1/2 厚度公差" (OFP00265)-{.不符.} 3. 製造標準為MS、ASTM或銷新加坡之訂單，若無技術指定優先用料，請優先使用國內料，勿使用ANFEN (OFP00406)-{.不符.} 4. ★提醒！MIN訂單先不要配安丰料★ (OFP00664)-{.不符.} 5. ※超耐候一系列用途要確認是否有英制公差需求，有英制公差需求時選配碼用ON027※ (OFP00680)-{.不符.} | 訂單:2505EFE006/001 CPL <生產備註> 事項如下 . 除HGI/ HGL 訂單邊緣不噴油. 其餘皆側緣噴油 (RMK00285) . 【美加訂單生產注意事項-CPL】1.客戶美加地區訂單實施修邊刀最大使用顆數上限(20顆) (RMK00717) . 【美加訂單生產注意事項-CPL】2.排程備註:注意修邊品質與毛邊 (RMK00717) . 【美加訂單生產注意事項-CPL】3.去毛邊輥的管制：兩側壓力均設定1.0 kg/cm2 (RMK00717) | 訂單:2505EFE006/001 CR1 <生產備註> 事項如下 . 【美加訂單生產注意事項-CR】1.兩側各加開一個spot cooling增加冷卻效果。 (RMK00717) . 【美加訂單生產注意事項-CR】2.發生毛邊時，請降速生產減輕毛邊程度，暫留討論後再處置。 (RMK00717) | 訂單:2505EFE006/001 CR2 <生產備註> 事項如下 . 【美加訂單生產注意事項-CR】1.兩側各加開一個spot cooling增加冷卻效果。 (RMK00717) . 【美加訂單生產注意事項-CR】2.發生毛邊時，請降速生產減輕毛邊程度，暫留討論後再處置。 (RMK00717) | 訂單:2505EFE006/001 CG1 <生產備註> 事項如下 . 【板形】 FLATNESS 板形≦12 I-UNIT（≦0.7％） (RMK-E_CHIN) . 鍍鋅表面不可有鋅痕、壓痕、凹陷、及刮傷 、應變痕等。 (RMK00054) . 鍍製方式 MIN 訂單. (RMK00073) . 鍍層 AZ150 (含) 以上 , 鋅花等級 C~E 目標D，避免鋅花晶界明顯後續造成烤漆點狀未塗漆。 (RMK00565) . MIN訂單為平均厚度放行，實測厚度NG時，如單位長度符合範圍，請放行 (RMK00585) . 【美加訂單生產注意事項-CG1】副操確認完回控制室後，於生產排程鋼號旁簽名紀錄，以利後續追查(該排程生產完，排程單將保留)。 (RMK00717) . 【美加訂單生產注意事項-CG1】中央段副操每顆銲道出Pot時觀察銲道同時，確認Beaver Tail與鋼板接觸之Guide Roll羊毛氈狀況，並適時添加潤滑油(避免乾掉)。 (RMK00717) | 訂單:2505EFE006/001 CG2 <生產備註> 事項如下 . 【板形】 FLATNESS 板形≦12 I-UNIT（≦0.7％） (RMK-E_CHIN) . 鍍鋅表面不可有鋅痕、壓痕、凹陷、及刮傷 、應變痕等。 (RMK00054) . 鍍製方式 MIN 訂單. (RMK00073) . 鍍層 AZ150 (含) 以上 , 鋅花等級 C~E 目標D，避免鋅花晶界明顯後續造成烤漆點狀未塗漆。 (RMK00565) . MIN訂單為平均厚度放行，實測厚度NG時，如單位長度符合範圍，請放行 (RMK00585) . 【美加訂單生產注意事項-CG2】1.使用SUB-NOZZLE (RMK00717) | 訂單:2505EFE006/001 CC1 <生產備註> 事項如下 . 【留板】YCP 新色第一次生產！請留 "30 cm X全寬" 烤漆板一片。請貼標籤+寫YCP (RMK-E_CHIN) . 【板形】 FLATNESS 板形≦12 I-UNIT（≦0.7％） (RMK-E_CHIN) . 正面面漆(20U)及正面總膜厚(25U)要求管制90%以上之膜厚,未達標準降級. (RMK00054) . 若背面面漆(20U)及背面總膜厚(25U)時要求管制90%以上之膜厚,未達標準降級 (RMK00054) . 面漆=18U(90%)~請購基準22U(110%),標準板總膜厚=5+20U(100%面漆). (RMK00054) . 30CM*全寬*留1塊給LAB及1塊給塗料商, (RMK00054) . 鍍製方式 MIN 訂單. (RMK00073) . MIN訂單為平均厚度放行，實測厚度NG時，如單位長度符合範圍，請放行 (RMK00585) . 【美加訂單生產注意事項-CCP】1.請烤漆入口依照正背面漆鋼捲投向規定進行鋼捲投入。 (RMK00717) . 【美加訂單生產注意事項-CCP】2.烤漆入口依照鋼捲投向規定進行鋼捲投入。(CR1/CG1 CR2/CG2-->正向入料。CR1/CG2 CR2/CG1-->反向入料) (RMK00717) . 【美加訂單生產注意事項-CCP】3.此訂單背面漆一律採Nature塗裝，塗裝黏度設定40秒以上 (RMK00717) | 訂單:2505EFE006/001 CC2 <生產備註> 事項如下 . 【留板】YCP 新色第一次生產！請留 "30 cm X全寬" 烤漆板一片。請貼標籤+寫YCP (RMK-E_CHIN) . 【板形】 FLATNESS 板形≦12 I-UNIT（≦0.7％） (RMK-E_CHIN) . 正面面漆(20U)及正面總膜厚(25U)要求管制90%以上之膜厚,未達標準降級. (RMK00054) . 若背面面漆(20U)及背面總膜厚(25U)時要求管制90%以上之膜厚,未達標準降級 (RMK00054) . 面漆=18U(90%)~請購基準22U(110%),標準板總膜厚=5+20U(100%面漆). (RMK00054) . 30CM*全寬*留1塊給LAB及1塊給塗料商, (RMK00054) . 鍍製方式 MIN 訂單. (RMK00073) . MIN訂單為平均厚度放行，實測厚度NG時，如單位長度符合範圍，請放行 (RMK00585) . 【美加訂單生產注意事項-CCP】1.請烤漆入口依照正背面漆鋼捲投向規定進行鋼捲投入。 (RMK00717) . 【美加訂單生產注意事項-CCP】2.烤漆入口依照鋼捲投向規定進行鋼捲投入。(CR1/CG1 CR2/CG2-->正向入料。CR1/CG2 CR2/CG1-->反向入料) (RMK00717) . 【美加訂單生產注意事項-CCP】3.此訂單背面漆一律採Nature塗裝，塗裝黏度設定40秒以上 (RMK00717) | 訂單:2505EFE006/001 RCL 無 <生產備註> 事項 | 訂單:2505EFE006/001 CCPK 無 <生產備註> 事項 | 訂單:2505EFE006/001 CGQC <品檢備註> 事項如下 . 【板形】 FLATNESS 板形≦12 I-UNIT（≦0.7％） (RMK-E_CHIN) . 鍍層 AZ150 (含) 以上 , 鋅花等級 C~E 目標D，避免鋅花晶界明顯後續造成烤漆點狀未塗漆。 (RMK00565) | 訂單:2505EFE006/001 CCQC <品檢備註> 事項如下 . 【留板】YCP 新色第一次生產！請留 "30 cm X全寬" 烤漆板一片。請貼標籤+寫YCP (RMK-E_CHIN) . 【板形】 FLATNESS 板形≦12 I-UNIT（≦0.7％） (RMK-E_CHIN) | 訂單:2505EFE006/001 TOL 無 <生產備註> 事項 | 【板形】 FLATNESS 板形≦12 I-UNIT（≦0.7％）^^/CG1/CG2/CC1/CC2/CGQC/CCQC/^^ <<.E_CHIN 2025/05/06 13:16.>> 【留板】YCP 新色第一次生產！請留 "30 cm X全寬" 烤漆板一片。請貼標籤+寫YCP^^/CC1/CC2/CCQC/^^ <<.E_CHIN 2025/05/06 13:22.>> | 訂單 2505EFE006/001 修改記錄如下: 20250505 16:52:00 (25010) 退火碼: >> H2, 用途碼: >> COG007, 背面標示: >> S000, 訂單背面顏色(五碼): >> BW38Y, 背面漆膜厚: >> 12.5, 背面漆塗漆型式幾塗幾烤: >> 2, 鉻酸鹽: >> Z, 訂單厚度: >> 0.0185, 訂單重: >> 30, 重量容許率(下限): >> 10, 重量容許率(上限): >> 10, 訂單寬度: >> 43, 鍍製方式: >> MIN, 鋼捲內徑: >> 508, 鋼捲下限重: >> 3, 鋼捲上限重: >> 4.5, 壓花條件碼: >> -, 表面花紋: >> R, 綠色識別碼: >> -, 印刷輥號: >> -, 產品代碼: >> PPGL, 皮膜碼: >> -, 單位別: >> I, 油品種類: >> Z, 塗油量: >> Z, 包裝代碼: >> P7 , 保護膜碼: >> -, 客戶試片取樣型式: >> -, 調質碼: >> S, 套筒碼: >> P , 規格: >> A792SSGR80, 製造標準: >> ASTM, 表面處理劑種類: >> Z, 表面處理劑塗佈量: >> Z, 伸長率測試: >> N, 硬度測試碼: >> N, 抗拉強度測試: >> N, 降伏強度測試: >> N, 厚度變異: >> 0, 訂單正面顏色(五碼): >> SYG30, 正面漆膜厚: >> 25, 正面漆塗漆型式幾塗幾烤: >> 2, 修邊碼: >> Y, 重量碼: >> AW, 鋼捲捲向: >> O, 鍍層碼: >> AZ50, 20250506 09:32:50 (25010) 用途碼: COG007 >> COG003, | *: | [訂單訊息通知] 2025/05/06 1:18:45 PM 訂單訊息通知 (秦大維 >> 通知 >> DongZe Wu) 訂單訊息 : 請特別注意平坦度保證STEEPNESS & FLATNESS 板形≦12 I-UNIT...本單客戶沒簽過保證板形。可向鍍鋅申請！
PPGL | 2505EFE006/002 | 1. ASTM 鍍製方式為MIN 與"最終產品保證1/2 ASTM 厚度公差"不能共存 (OFP00216)-{.不符.} | 1. 製造標準為MS、ASTM或銷新加坡之訂單，若無技術指定優先用料，請優先使用國內料，勿使用ANFEN (OFP00406)-{.不符.} 2. ★提醒！MIN訂單先不要配安丰料★ (OFP00664)-{.不符.} | 1. ASTM 鍍製方式為MIN 與"最終產品保證1/2 ASTM 厚度公差"不能共存 (OFP00216)-{.不符.} 2. 鍍製方式為 MIN 或 TMI 時, 冷軋厚度公差 請改為 " 1/2 厚度公差" (OFP00265)-{.不符.} 3. 製造標準為MS、ASTM或銷新加坡之訂單，若無技術指定優先用料，請優先使用國內料，勿使用ANFEN (OFP00406)-{.不符.} 4. ★提醒！MIN訂單先不要配安丰料★ (OFP00664)-{.不符.} 5. ※超耐候一系列用途要確認是否有英制公差需求，有英制公差需求時選配碼用ON027※ (OFP00680)-{.不符.} | 訂單:2505EFE006/002 CPL <生產備註> 事項如下 . 除HGI/ HGL 訂單邊緣不噴油. 其餘皆側緣噴油 (RMK00285) . 【美加訂單生產注意事項-CPL】1.客戶美加地區訂單實施修邊刀最大使用顆數上限(20顆) (RMK00717) . 【美加訂單生產注意事項-CPL】2.排程備註:注意修邊品質與毛邊 (RMK00717) . 【美加訂單生產注意事項-CPL】3.去毛邊輥的管制：兩側壓力均設定1.0 kg/cm2 (RMK00717) | 訂單:2505EFE006/002 CR1 <生產備註> 事項如下 . 【美加訂單生產注意事項-CR】1.兩側各加開一個spot cooling增加冷卻效果。 (RMK00717) . 【美加訂單生產注意事項-CR】2.發生毛邊時，請降速生產減輕毛邊程度，暫留討論後再處置。 (RMK00717) | 訂單:2505EFE006/002 CR2 <生產備註> 事項如下 . 【美加訂單生產注意事項-CR】1.兩側各加開一個spot cooling增加冷卻效果。 (RMK00717) . 【美加訂單生產注意事項-CR】2.發生毛邊時，請降速生產減輕毛邊程度，暫留討論後再處置。 (RMK00717) | 訂單:2505EFE006/002 CG1 <生產備註> 事項如下 . 【板形】 FLATNESS 板形≦12 I-UNIT（≦0.7％） (RMK-E_CHIN) . 鍍鋅表面不可有鋅痕、壓痕、凹陷、及刮傷 、應變痕等。 (RMK00054) . 鍍製方式 MIN 訂單. (RMK00073) . 鍍層 AZ150 (含) 以上 , 鋅花等級 C~E 目標D，避免鋅花晶界明顯後續造成烤漆點狀未塗漆。 (RMK00565) . MIN訂單為平均厚度放行，實測厚度NG時，如單位長度符合範圍，請放行 (RMK00585) . 【美加訂單生產注意事項-CG1】副操確認完回控制室後，於生產排程鋼號旁簽名紀錄，以利後續追查(該排程生產完，排程單將保留)。 (RMK00717) . 【美加訂單生產注意事項-CG1】中央段副操每顆銲道出Pot時觀察銲道同時，確認Beaver Tail與鋼板接觸之Guide Roll羊毛氈狀況，並適時添加潤滑油(避免乾掉)。 (RMK00717) | 訂單:2505EFE006/002 CG2 <生產備註> 事項如下 . 【板形】 FLATNESS 板形≦12 I-UNIT（≦0.7％） (RMK-E_CHIN) . 鍍鋅表面不可有鋅痕、壓痕、凹陷、及刮傷 、應變痕等。 (RMK00054) . 鍍製方式 MIN 訂單. (RMK00073) . 鍍層 AZ150 (含) 以上 , 鋅花等級 C~E 目標D，避免鋅花晶界明顯後續造成烤漆點狀未塗漆。 (RMK00565) . MIN訂單為平均厚度放行，實測厚度NG時，如單位長度符合範圍，請放行 (RMK00585) . 【美加訂單生產注意事項-CG2】1.使用SUB-NOZZLE (RMK00717) | 訂單:2505EFE006/002 CC1 <生產備註> 事項如下 . 【板形】 FLATNESS 板形≦12 I-UNIT（≦0.7％） (RMK-E_CHIN) . 正面面漆(20U)及正面總膜厚(25U)要求管制90%以上之膜厚,未達標準降級. (RMK00054) . 若背面面漆(20U)及背面總膜厚(25U)時要求管制90%以上之膜厚,未達標準降級 (RMK00054) . 面漆=18U(90%)~請購基準22U(110%),標準板總膜厚=5+20U(100%面漆). (RMK00054) . 30CM*全寬*留1塊給LAB及1塊給塗料商, (RMK00054) . 鍍製方式 MIN 訂單. (RMK00073) . MIN訂單為平均厚度放行，實測厚度NG時，如單位長度符合範圍，請放行 (RMK00585) . 【美加訂單生產注意事項-CCP】1.請烤漆入口依照正背面漆鋼捲投向規定進行鋼捲投入。 (RMK00717) . 【美加訂單生產注意事項-CCP】2.烤漆入口依照鋼捲投向規定進行鋼捲投入。(CR1/CG1 CR2/CG2-->正向入料。CR1/CG2 CR2/CG1-->反向入料) (RMK00717) . 【美加訂單生產注意事項-CCP】3.此訂單背面漆一律採Nature塗裝，塗裝黏度設定40秒以上 (RMK00717) | 訂單:2505EFE006/002 CC2 <生產備註> 事項如下 . 【板形】 FLATNESS 板形≦12 I-UNIT（≦0.7％） (RMK-E_CHIN) . 正面面漆(20U)及正面總膜厚(25U)要求管制90%以上之膜厚,未達標準降級. (RMK00054) . 若背面面漆(20U)及背面總膜厚(25U)時要求管制90%以上之膜厚,未達標準降級 (RMK00054) . 面漆=18U(90%)~請購基準22U(110%),標準板總膜厚=5+20U(100%面漆). (RMK00054) . 30CM*全寬*留1塊給LAB及1塊給塗料商, (RMK00054) . 鍍製方式 MIN 訂單. (RMK00073) . MIN訂單為平均厚度放行，實測厚度NG時，如單位長度符合範圍，請放行 (RMK00585) . 【美加訂單生產注意事項-CCP】1.請烤漆入口依照正背面漆鋼捲投向規定進行鋼捲投入。 (RMK00717) . 【美加訂單生產注意事項-CCP】2.烤漆入口依照鋼捲投向規定進行鋼捲投入。(CR1/CG1 CR2/CG2-->正向入料。CR1/CG2 CR2/CG1-->反向入料) (RMK00717) . 【美加訂單生產注意事項-CCP】3.此訂單背面漆一律採Nature塗裝，塗裝黏度設定40秒以上 (RMK00717) | 訂單:2505EFE006/002 RCL 無 <生產備註> 事項 | 訂單:2505EFE006/002 CCPK 無 <生產備註> 事項 | 訂單:2505EFE006/002 CGQC <品檢備註> 事項如下 . 【板形】 FLATNESS 板形≦12 I-UNIT（≦0.7％） (RMK-E_CHIN) . 鍍層 AZ150 (含) 以上 , 鋅花等級 C~E 目標D，避免鋅花晶界明顯後續造成烤漆點狀未塗漆。 (RMK00565) | 訂單:2505EFE006/002 CCQC <品檢備註> 事項如下 . 【板形】 FLATNESS 板形≦12 I-UNIT（≦0.7％） (RMK-E_CHIN) | 訂單:2505EFE006/002 TOL 無 <生產備註> 事項 | 【板形】 FLATNESS 板形≦12 I-UNIT（≦0.7％）^^/CG1/CG2/CC1/CC2/CGQC/CCQC/^^ <<.E_CHIN 2025/05/06 13:29.>> | 訂單 2505EFE006/002 修改記錄如下: 20250505 16:52:30 (25010) 退火碼: >> H2, 用途碼: >> COG003, 背面標示: >> S000, 訂單背面顏色(五碼): >> BW38Y, 背面漆膜厚: >> 12.5, 背面漆塗漆型式幾塗幾烤: >> 2, 鉻酸鹽: >> Z, 訂單厚度: >> 0.0185, 訂單重: >> 30, 重量容許率(下限): >> 10, 重量容許率(上限): >> 10, 訂單寬度: >> 43, 鍍製方式: >> MIN, 鋼捲內徑: >> 508, 鋼捲下限重: >> 3, 鋼捲上限重: >> 4.5, 壓花條件碼: >> -, 表面花紋: >> R, 綠色識別碼: >> -, 印刷輥號: >> -, 產品代碼: >> PPGL, 皮膜碼: >> -, 單位別: >> I, 油品種類: >> Z, 塗油量: >> Z, 包裝代碼: >> P7 , 保護膜碼: >> -, 客戶試片取樣型式: >> -, 調質碼: >> S, 套筒碼: >> P , 規格: >> A792SSGR80, 製造標準: >> ASTM, 表面處理劑種類: >> Z, 表面處理劑塗佈量: >> Z, 伸長率測試: >> N, 硬度測試碼: >> N, 抗拉強度測試: >> N, 降伏強度測試: >> N, 厚度變異: >> 0, 訂單正面顏色(五碼): >> SBH78, 正面漆膜厚: >> 25, 正面漆塗漆型式幾塗幾烤: >> 2, 修邊碼: >> Y, 重量碼: >> AW, 鋼捲捲向: >> O, 鍍層碼: >> AZ50, | *: | [訂單訊息通知] 2025/05/06 1:18:46 PM 訂單訊息通知 (秦大維 >> 通知 >> DongZe Wu) 訂單訊息 : 請特別注意平坦度保證STEEPNESS & FLATNESS 板形≦12 I-UNIT...本單客戶沒簽過保證板形。可向鍍鋅申請！
PPGL | 2505EFE006/003 | 1. ASTM 鍍製方式為MIN 與"最終產品保證1/2 ASTM 厚度公差"不能共存 (OFP00216)-{.不符.} | 1. 製造標準為MS、ASTM或銷新加坡之訂單，若無技術指定優先用料，請優先使用國內料，勿使用ANFEN (OFP00406)-{.不符.} 2. ★提醒！MIN訂單先不要配安丰料★ (OFP00664)-{.不符.} | 1. ASTM 鍍製方式為MIN 與"最終產品保證1/2 ASTM 厚度公差"不能共存 (OFP00216)-{.不符.} 2. 鍍製方式為 MIN 或 TMI 時, 冷軋厚度公差 請改為 " 1/2 厚度公差" (OFP00265)-{.不符.} 3. 製造標準為MS、ASTM或銷新加坡之訂單，若無技術指定優先用料，請優先使用國內料，勿使用ANFEN (OFP00406)-{.不符.} 4. ★提醒！MIN訂單先不要配安丰料★ (OFP00664)-{.不符.} 5. ※超耐候一系列用途要確認是否有英制公差需求，有英制公差需求時選配碼用ON027※ (OFP00680)-{.不符.} | 訂單:2505EFE006/003 CPL <生產備註> 事項如下 . 除HGI/ HGL 訂單邊緣不噴油. 其餘皆側緣噴油 (RMK00285) . 【美加訂單生產注意事項-CPL】1.客戶美加地區訂單實施修邊刀最大使用顆數上限(20顆) (RMK00717) . 【美加訂單生產注意事項-CPL】2.排程備註:注意修邊品質與毛邊 (RMK00717) . 【美加訂單生產注意事項-CPL】3.去毛邊輥的管制：兩側壓力均設定1.0 kg/cm2 (RMK00717) | 訂單:2505EFE006/003 CR1 <生產備註> 事項如下 . 【美加訂單生產注意事項-CR】1.兩側各加開一個spot cooling增加冷卻效果。 (RMK00717) . 【美加訂單生產注意事項-CR】2.發生毛邊時，請降速生產減輕毛邊程度，暫留討論後再處置。 (RMK00717) | 訂單:2505EFE006/003 CR2 <生產備註> 事項如下 . 【美加訂單生產注意事項-CR】1.兩側各加開一個spot cooling增加冷卻效果。 (RMK00717) . 【美加訂單生產注意事項-CR】2.發生毛邊時，請降速生產減輕毛邊程度，暫留討論後再處置。 (RMK00717) | 訂單:2505EFE006/003 CG1 <生產備註> 事項如下 . 【板形】 FLATNESS 板形≦12 I-UNIT（≦0.7％） (RMK-E_CHIN) . 鍍鋅表面不可有鋅痕、壓痕、凹陷、及刮傷 、應變痕等。 (RMK00054) . 鍍製方式 MIN 訂單. (RMK00073) . 鍍層 AZ150 (含) 以上 , 鋅花等級 C~E 目標D，避免鋅花晶界明顯後續造成烤漆點狀未塗漆。 (RMK00565) . MIN訂單為平均厚度放行，實測厚度NG時，如單位長度符合範圍，請放行 (RMK00585) . 【美加訂單生產注意事項-CG1】副操確認完回控制室後，於生產排程鋼號旁簽名紀錄，以利後續追查(該排程生產完，排程單將保留)。 (RMK00717) . 【美加訂單生產注意事項-CG1】中央段副操每顆銲道出Pot時觀察銲道同時，確認Beaver Tail與鋼板接觸之Guide Roll羊毛氈狀況，並適時添加潤滑油(避免乾掉)。 (RMK00717) | 訂單:2505EFE006/003 CG2 <生產備註> 事項如下 . 【板形】 FLATNESS 板形≦12 I-UNIT（≦0.7％） (RMK-E_CHIN) . 鍍鋅表面不可有鋅痕、壓痕、凹陷、及刮傷 、應變痕等。 (RMK00054) . 鍍製方式 MIN 訂單. (RMK00073) . 鍍層 AZ150 (含) 以上 , 鋅花等級 C~E 目標D，避免鋅花晶界明顯後續造成烤漆點狀未塗漆。 (RMK00565) . MIN訂單為平均厚度放行，實測厚度NG時，如單位長度符合範圍，請放行 (RMK00585) . 【美加訂單生產注意事項-CG2】1.使用SUB-NOZZLE (RMK00717) | 訂單:2505EFE006/003 CC1 <生產備註> 事項如下 . 【板形】 FLATNESS 板形≦12 I-UNIT（≦0.7％） (RMK-E_CHIN) . 正面面漆(20U)及正面總膜厚(25U)要求管制90%以上之膜厚,未達標準降級. (RMK00054) . 若背面面漆(20U)及背面總膜厚(25U)時要求管制90%以上之膜厚,未達標準降級 (RMK00054) . 面漆=18U(90%)~請購基準22U(110%),標準板總膜厚=5+20U(100%面漆). (RMK00054) . 30CM*全寬*留1塊給LAB及1塊給塗料商, (RMK00054) . 鍍製方式 MIN 訂單. (RMK00073) . 【抽氣量】白色系在CC1生產時,FINISH抽氣量請設定250,如生產中發生色差b值異常升高,請股長再加大抽氣量因應 (RMK00560) . MIN訂單為平均厚度放行，實測厚度NG時，如單位長度符合範圍，請放行 (RMK00585) . 【美加訂單生產注意事項-CCP】1.請烤漆入口依照正背面漆鋼捲投向規定進行鋼捲投入。 (RMK00717) . 【美加訂單生產注意事項-CCP】2.烤漆入口依照鋼捲投向規定進行鋼捲投入。(CR1/CG1 CR2/CG2-->正向入料。CR1/CG2 CR2/CG1-->反向入料) (RMK00717) . 【美加訂單生產注意事項-CCP】3.此訂單背面漆一律採Nature塗裝，塗裝黏度設定40秒以上 (RMK00717) | 訂單:2505EFE006/003 CC2 <生產備註> 事項如下 . 【板形】 FLATNESS 板形≦12 I-UNIT（≦0.7％） (RMK-E_CHIN) . 正面面漆(20U)及正面總膜厚(25U)要求管制90%以上之膜厚,未達標準降級. (RMK00054) . 若背面面漆(20U)及背面總膜厚(25U)時要求管制90%以上之膜厚,未達標準降級 (RMK00054) . 面漆=18U(90%)~請購基準22U(110%),標準板總膜厚=5+20U(100%面漆). (RMK00054) . 30CM*全寬*留1塊給LAB及1塊給塗料商, (RMK00054) . 鍍製方式 MIN 訂單. (RMK00073) . 【抽氣量】白色系在CC1生產時,FINISH抽氣量請設定250,如生產中發生色差b值異常升高,請股長再加大抽氣量因應 (RMK00560) . MIN訂單為平均厚度放行，實測厚度NG時，如單位長度符合範圍，請放行 (RMK00585) . 【美加訂單生產注意事項-CCP】1.請烤漆入口依照正背面漆鋼捲投向規定進行鋼捲投入。 (RMK00717) . 【美加訂單生產注意事項-CCP】2.烤漆入口依照鋼捲投向規定進行鋼捲投入。(CR1/CG1 CR2/CG2-->正向入料。CR1/CG2 CR2/CG1-->反向入料) (RMK00717) . 【美加訂單生產注意事項-CCP】3.此訂單背面漆一律採Nature塗裝，塗裝黏度設定40秒以上 (RMK00717) | 訂單:2505EFE006/003 RCL 無 <生產備註> 事項 | 訂單:2505EFE006/003 CCPK 無 <生產備註> 事項 | 訂單:2505EFE006/003 CGQC <品檢備註> 事項如下 . 【板形】 FLATNESS 板形≦12 I-UNIT（≦0.7％） (RMK-E_CHIN) . 鍍層 AZ150 (含) 以上 , 鋅花等級 C~E 目標D，避免鋅花晶界明顯後續造成烤漆點狀未塗漆。 (RMK00565) | 訂單:2505EFE006/003 CCQC <品檢備註> 事項如下 . 【板形】 FLATNESS 板形≦12 I-UNIT（≦0.7％） (RMK-E_CHIN) | 訂單:2505EFE006/003 TOL 無 <生產備註> 事項 | 【板形】 FLATNESS 板形≦12 I-UNIT（≦0.7％）^^/CG1/CG2/CC1/CC2/CGQC/CCQC/^^ <<.E_CHIN 2025/05/06 13:29.>> | 訂單 2505EFE006/003 修改記錄如下: 20250505 16:52:51 (25010) 退火碼: >> H2, 用途碼: >> COG007, 背面標示: >> S000, 訂單背面顏色(五碼): >> BW38Y, 背面漆膜厚: >> 12.5, 背面漆塗漆型式幾塗幾烤: >> 2, 鉻酸鹽: >> Z, 訂單厚度: >> 0.0185, 訂單重: >> 20, 重量容許率(下限): >> 10, 重量容許率(上限): >> 10, 訂單寬度: >> 43, 鍍製方式: >> MIN, 鋼捲內徑: >> 508, 鋼捲下限重: >> 3, 鋼捲上限重: >> 4.5, 壓花條件碼: >> -, 表面花紋: >> R, 綠色識別碼: >> -, 印刷輥號: >> -, 產品代碼: >> PPGL, 皮膜碼: >> -, 單位別: >> I, 油品種類: >> Z, 塗油量: >> Z, 包裝代碼: >> P7 , 保護膜碼: >> -, 客戶試片取樣型式: >> -, 調質碼: >> S, 套筒碼: >> P , 規格: >> A792SSGR80, 製造標準: >> ASTM, 表面處理劑種類: >> Z, 表面處理劑塗佈量: >> Z, 伸長率測試: >> N, 硬度測試碼: >> N, 抗拉強度測試: >> N, 降伏強度測試: >> N, 厚度變異: >> 0, 訂單正面顏色(五碼): >> SWG20, 正面漆膜厚: >> 25, 正面漆塗漆型式幾塗幾烤: >> 2, 修邊碼: >> Y, 重量碼: >> AW, 鋼捲捲向: >> O, 鍍層碼: >> AZ50, 20250506 09:32:26 (25010) 用途碼: COG007 >> COG003, | *: | [訂單訊息通知] 2025/05/06 1:18:46 PM 訂單訊息通知 (秦大維 >> 通知 >> DongZe Wu) 訂單訊息 : 請特別注意平坦度保證STEEPNESS & FLATNESS 板形≦12 I-UNIT...本單客戶沒簽過保證板形。可向鍍鋅申請！
PPGL | 2505EFE006/004 | 1. ASTM 鍍製方式為MIN 與"最終產品保證1/2 ASTM 厚度公差"不能共存 (OFP00216)-{.不符.} | 1. 製造標準為MS、ASTM或銷新加坡之訂單，若無技術指定優先用料，請優先使用國內料，勿使用ANFEN (OFP00406)-{.不符.} 2. ★提醒！MIN訂單先不要配安丰料★ (OFP00664)-{.不符.} | 1. ASTM 鍍製方式為MIN 與"最終產品保證1/2 ASTM 厚度公差"不能共存 (OFP00216)-{.不符.} 2. 鍍製方式為 MIN 或 TMI 時, 冷軋厚度公差 請改為 " 1/2 厚度公差" (OFP00265)-{.不符.} 3. 製造標準為MS、ASTM或銷新加坡之訂單，若無技術指定優先用料，請優先使用國內料，勿使用ANFEN (OFP00406)-{.不符.} 4. ★提醒！MIN訂單先不要配安丰料★ (OFP00664)-{.不符.} 5. ※超耐候一系列用途要確認是否有英制公差需求，有英制公差需求時選配碼用ON027※ (OFP00680)-{.不符.} | 訂單:2505EFE006/004 CPL <生產備註> 事項如下 . 除HGI/ HGL 訂單邊緣不噴油. 其餘皆側緣噴油 (RMK00285) . 【美加訂單生產注意事項-CPL】1.客戶美加地區訂單實施修邊刀最大使用顆數上限(20顆) (RMK00717) . 【美加訂單生產注意事項-CPL】2.排程備註:注意修邊品質與毛邊 (RMK00717) . 【美加訂單生產注意事項-CPL】3.去毛邊輥的管制：兩側壓力均設定1.0 kg/cm2 (RMK00717) | 訂單:2505EFE006/004 CR1 <生產備註> 事項如下 . 【美加訂單生產注意事項-CR】1.兩側各加開一個spot cooling增加冷卻效果。 (RMK00717) . 【美加訂單生產注意事項-CR】2.發生毛邊時，請降速生產減輕毛邊程度，暫留討論後再處置。 (RMK00717) | 訂單:2505EFE006/004 CR2 <生產備註> 事項如下 . 【美加訂單生產注意事項-CR】1.兩側各加開一個spot cooling增加冷卻效果。 (RMK00717) . 【美加訂單生產注意事項-CR】2.發生毛邊時，請降速生產減輕毛邊程度，暫留討論後再處置。 (RMK00717) | 訂單:2505EFE006/004 CG1 <生產備註> 事項如下 . 【板形】 FLATNESS 板形≦12 I-UNIT（≦0.7％） (RMK-E_CHIN) . 鍍鋅表面不可有鋅痕、壓痕、凹陷、及刮傷 、應變痕等。 (RMK00054) . 鍍製方式 MIN 訂單. (RMK00073) . 鍍層 AZ150 (含) 以上 , 鋅花等級 C~E 目標D，避免鋅花晶界明顯後續造成烤漆點狀未塗漆。 (RMK00565) . MIN訂單為平均厚度放行，實測厚度NG時，如單位長度符合範圍，請放行 (RMK00585) . 【美加訂單生產注意事項-CG1】副操確認完回控制室後，於生產排程鋼號旁簽名紀錄，以利後續追查(該排程生產完，排程單將保留)。 (RMK00717) . 【美加訂單生產注意事項-CG1】中央段副操每顆銲道出Pot時觀察銲道同時，確認Beaver Tail與鋼板接觸之Guide Roll羊毛氈狀況，並適時添加潤滑油(避免乾掉)。 (RMK00717) | 訂單:2505EFE006/004 CG2 <生產備註> 事項如下 . 【板形】 FLATNESS 板形≦12 I-UNIT（≦0.7％） (RMK-E_CHIN) . 鍍鋅表面不可有鋅痕、壓痕、凹陷、及刮傷 、應變痕等。 (RMK00054) . 鍍製方式 MIN 訂單. (RMK00073) . 鍍層 AZ150 (含) 以上 , 鋅花等級 C~E 目標D，避免鋅花晶界明顯後續造成烤漆點狀未塗漆。 (RMK00565) . MIN訂單為平均厚度放行，實測厚度NG時，如單位長度符合範圍，請放行 (RMK00585) . 【美加訂單生產注意事項-CG2】1.使用SUB-NOZZLE (RMK00717) | 訂單:2505EFE006/004 CC1 <生產備註> 事項如下 . 【板形】 FLATNESS 板形≦12 I-UNIT（≦0.7％） (RMK-E_CHIN) . 正面面漆(20U)及正面總膜厚(25U)要求管制90%以上之膜厚,未達標準降級. (RMK00054) . 若背面面漆(20U)及背面總膜厚(25U)時要求管制90%以上之膜厚,未達標準降級 (RMK00054) . 面漆=18U(90%)~請購基準22U(110%),標準板總膜厚=5+20U(100%面漆). (RMK00054) . 30CM*全寬*留1塊給LAB及1塊給塗料商, (RMK00054) . 鍍製方式 MIN 訂單. (RMK00073) . MIN訂單為平均厚度放行，實測厚度NG時，如單位長度符合範圍，請放行 (RMK00585) . 【美加訂單生產注意事項-CCP】1.請烤漆入口依照正背面漆鋼捲投向規定進行鋼捲投入。 (RMK00717) . 【美加訂單生產注意事項-CCP】2.烤漆入口依照鋼捲投向規定進行鋼捲投入。(CR1/CG1 CR2/CG2-->正向入料。CR1/CG2 CR2/CG1-->反向入料) (RMK00717) . 【美加訂單生產注意事項-CCP】3.此訂單背面漆一律採Nature塗裝，塗裝黏度設定40秒以上 (RMK00717) | 訂單:2505EFE006/004 CC2 <生產備註> 事項如下 . 【板形】 FLATNESS 板形≦12 I-UNIT（≦0.7％） (RMK-E_CHIN) . 正面面漆(20U)及正面總膜厚(25U)要求管制90%以上之膜厚,未達標準降級. (RMK00054) . 若背面面漆(20U)及背面總膜厚(25U)時要求管制90%以上之膜厚,未達標準降級 (RMK00054) . 面漆=18U(90%)~請購基準22U(110%),標準板總膜厚=5+20U(100%面漆). (RMK00054) . 30CM*全寬*留1塊給LAB及1塊給塗料商, (RMK00054) . 鍍製方式 MIN 訂單. (RMK00073) . MIN訂單為平均厚度放行，實測厚度NG時，如單位長度符合範圍，請放行 (RMK00585) . 【美加訂單生產注意事項-CCP】1.請烤漆入口依照正背面漆鋼捲投向規定進行鋼捲投入。 (RMK00717) . 【美加訂單生產注意事項-CCP】2.烤漆入口依照鋼捲投向規定進行鋼捲投入。(CR1/CG1 CR2/CG2-->正向入料。CR1/CG2 CR2/CG1-->反向入料) (RMK00717) . 【美加訂單生產注意事項-CCP】3.此訂單背面漆一律採Nature塗裝，塗裝黏度設定40秒以上 (RMK00717) | 訂單:2505EFE006/004 RCL 無 <生產備註> 事項 | 訂單:2505EFE006/004 CCPK 無 <生產備註> 事項 | 訂單:2505EFE006/004 CGQC <品檢備註> 事項如下 . 【板形】 FLATNESS 板形≦12 I-UNIT（≦0.7％） (RMK-E_CHIN) . 鍍層 AZ150 (含) 以上 , 鋅花等級 C~E 目標D，避免鋅花晶界明顯後續造成烤漆點狀未塗漆。 (RMK00565) | 訂單:2505EFE006/004 CCQC <品檢備註> 事項如下 . 【板形】 FLATNESS 板形≦12 I-UNIT（≦0.7％） (RMK-E_CHIN) | 訂單:2505EFE006/004 TOL 無 <生產備註> 事項 | 【板形】 FLATNESS 板形≦12 I-UNIT（≦0.7％）^^/CG1/CG2/CC1/CC2/CGQC/CCQC/^^ <<.E_CHIN 2025/05/06 13:29.>> | 訂單 2505EFE006/004 修改記錄如下: 20250506 09:31:49 (25010) 退火碼: >> H2, 用途碼: >> COG003, 背面標示: >> S000, 訂單背面顏色(五碼): >> BW38Y, 背面漆膜厚: >> 12.5, 背面漆塗漆型式幾塗幾烤: >> 2, 鉻酸鹽: >> Z, 訂單厚度: >> 0.0185, 訂單重: >> 20, 重量容許率(下限): >> 10, 重量容許率(上限): >> 10, 訂單寬度: >> 43, 鍍製方式: >> MIN, 鋼捲內徑: >> 508, 鋼捲下限重: >> 3, 鋼捲上限重: >> 4.5, 壓花條件碼: >> -, 表面花紋: >> R, 綠色識別碼: >> -, 印刷輥號: >> -, 產品代碼: >> PPGL, 皮膜碼: >> -, 單位別: >> I, 油品種類: >> Z, 塗油量: >> Z, 包裝代碼: >> P7 , 保護膜碼: >> -, 客戶試片取樣型式: >> -, 調質碼: >> S, 套筒碼: >> P , 規格: >> A792SSGR80, 製造標準: >> ASTM, 表面處理劑種類: >> Z, 表面處理劑塗佈量: >> Z, 伸長率測試: >> N, 硬度測試碼: >> N, 抗拉強度測試: >> N, 降伏強度測試: >> N, 厚度變異: >> 0, 訂單正面顏色(五碼): >> SCS4Y, 正面漆膜厚: >> 25, 正面漆塗漆型式幾塗幾烤: >> 2, 修邊碼: >> Y, 重量碼: >> AW, 鋼捲捲向: >> O, 鍍層碼: >> AZ50, | *: | [訂單訊息通知] 2025/05/06 1:18:46 PM 訂單訊息通知 (秦大維 >> 通知 >> DongZe Wu) 訂單訊息 : 請特別注意平坦度保證STEEPNESS & FLATNESS 板形≦12 I-UNIT...本單客戶沒簽過保證板形。可向鍍鋅申請！
PPGL | 2505EFE006/005 | 1. ASTM 鍍製方式為MIN 與"最終產品保證1/2 ASTM 厚度公差"不能共存 (OFP00216)-{.不符.} | 1. 製造標準為MS、ASTM或銷新加坡之訂單，若無技術指定優先用料，請優先使用國內料，勿使用ANFEN (OFP00406)-{.不符.} 2. ★提醒！MIN訂單先不要配安丰料★ (OFP00664)-{.不符.} | 1. ASTM 鍍製方式為MIN 與"最終產品保證1/2 ASTM 厚度公差"不能共存 (OFP00216)-{.不符.} 2. 鍍製方式為 MIN 或 TMI 時, 冷軋厚度公差 請改為 " 1/2 厚度公差" (OFP00265)-{.不符.} 3. 製造標準為MS、ASTM或銷新加坡之訂單，若無技術指定優先用料，請優先使用國內料，勿使用ANFEN (OFP00406)-{.不符.} 4. ★提醒！MIN訂單先不要配安丰料★ (OFP00664)-{.不符.} 5. ※超耐候一系列用途要確認是否有英制公差需求，有英制公差需求時選配碼用ON027※ (OFP00680)-{.不符.} | 訂單:2505EFE006/005 CPL <生產備註> 事項如下 . 除HGI/ HGL 訂單邊緣不噴油. 其餘皆側緣噴油 (RMK00285) . 【美加訂單生產注意事項-CPL】1.客戶美加地區訂單實施修邊刀最大使用顆數上限(20顆) (RMK00717) . 【美加訂單生產注意事項-CPL】2.排程備註:注意修邊品質與毛邊 (RMK00717) . 【美加訂單生產注意事項-CPL】3.去毛邊輥的管制：兩側壓力均設定1.0 kg/cm2 (RMK00717) | 訂單:2505EFE006/005 CR1 <生產備註> 事項如下 . 【美加訂單生產注意事項-CR】1.兩側各加開一個spot cooling增加冷卻效果。 (RMK00717) . 【美加訂單生產注意事項-CR】2.發生毛邊時，請降速生產減輕毛邊程度，暫留討論後再處置。 (RMK00717) | 訂單:2505EFE006/005 CR2 <生產備註> 事項如下 . 【美加訂單生產注意事項-CR】1.兩側各加開一個spot cooling增加冷卻效果。 (RMK00717) . 【美加訂單生產注意事項-CR】2.發生毛邊時，請降速生產減輕毛邊程度，暫留討論後再處置。 (RMK00717) | 訂單:2505EFE006/005 CG1 <生產備註> 事項如下 . 【板形】 FLATNESS 板形≦12 I-UNIT（≦0.7％） (RMK-E_CHIN) . 鍍鋅表面不可有鋅痕、壓痕、凹陷、及刮傷 、應變痕等。 (RMK00054) . 鍍製方式 MIN 訂單. (RMK00073) . 鍍層 AZ150 (含) 以上 , 鋅花等級 C~E 目標D，避免鋅花晶界明顯後續造成烤漆點狀未塗漆。 (RMK00565) . MIN訂單為平均厚度放行，實測厚度NG時，如單位長度符合範圍，請放行 (RMK00585) . 【美加訂單生產注意事項-CG1】副操確認完回控制室後，於生產排程鋼號旁簽名紀錄，以利後續追查(該排程生產完，排程單將保留)。 (RMK00717) . 【美加訂單生產注意事項-CG1】中央段副操每顆銲道出Pot時觀察銲道同時，確認Beaver Tail與鋼板接觸之Guide Roll羊毛氈狀況，並適時添加潤滑油(避免乾掉)。 (RMK00717) | 訂單:2505EFE006/005 CG2 <生產備註> 事項如下 . 【板形】 FLATNESS 板形≦12 I-UNIT（≦0.7％） (RMK-E_CHIN) . 鍍鋅表面不可有鋅痕、壓痕、凹陷、及刮傷 、應變痕等。 (RMK00054) . 鍍製方式 MIN 訂單. (RMK00073) . 鍍層 AZ150 (含) 以上 , 鋅花等級 C~E 目標D，避免鋅花晶界明顯後續造成烤漆點狀未塗漆。 (RMK00565) . MIN訂單為平均厚度放行，實測厚度NG時，如單位長度符合範圍，請放行 (RMK00585) . 【美加訂單生產注意事項-CG2】1.使用SUB-NOZZLE (RMK00717) | 訂單:2505EFE006/005 CC1 <生產備註> 事項如下 . 【留板】YCP 新色第一次生產！請留 "30 cm X全寬" 烤漆板一片。請貼標籤+寫YCP (RMK-E_CHIN) . 【板形】 FLATNESS 板形≦12 I-UNIT（≦0.7％） (RMK-E_CHIN) . 正面面漆(20U)及正面總膜厚(25U)要求管制90%以上之膜厚,未達標準降級. (RMK00054) . 若背面面漆(20U)及背面總膜厚(25U)時要求管制90%以上之膜厚,未達標準降級 (RMK00054) . 面漆=18U(90%)~請購基準22U(110%),標準板總膜厚=5+20U(100%面漆). (RMK00054) . 30CM*全寬*留1塊給LAB及1塊給塗料商, (RMK00054) . 鍍製方式 MIN 訂單. (RMK00073) . MIN訂單為平均厚度放行，實測厚度NG時，如單位長度符合範圍，請放行 (RMK00585) . 【美加訂單生產注意事項-CCP】1.請烤漆入口依照正背面漆鋼捲投向規定進行鋼捲投入。 (RMK00717) . 【美加訂單生產注意事項-CCP】2.烤漆入口依照鋼捲投向規定進行鋼捲投入。(CR1/CG1 CR2/CG2-->正向入料。CR1/CG2 CR2/CG1-->反向入料) (RMK00717) . 【美加訂單生產注意事項-CCP】3.此訂單背面漆一律採Nature塗裝，塗裝黏度設定40秒以上 (RMK00717) | 訂單:2505EFE006/005 CC2 <生產備註> 事項如下 . 【留板】YCP 新色第一次生產！請留 "30 cm X全寬" 烤漆板一片。請貼標籤+寫YCP (RMK-E_CHIN) . 【板形】 FLATNESS 板形≦12 I-UNIT（≦0.7％） (RMK-E_CHIN) . 正面面漆(20U)及正面總膜厚(25U)要求管制90%以上之膜厚,未達標準降級. (RMK00054) . 若背面面漆(20U)及背面總膜厚(25U)時要求管制90%以上之膜厚,未達標準降級 (RMK00054) . 面漆=18U(90%)~請購基準22U(110%),標準板總膜厚=5+20U(100%面漆). (RMK00054) . 30CM*全寬*留1塊給LAB及1塊給塗料商, (RMK00054) . 鍍製方式 MIN 訂單. (RMK00073) . MIN訂單為平均厚度放行，實測厚度NG時，如單位長度符合範圍，請放行 (RMK00585) . 【美加訂單生產注意事項-CCP】1.請烤漆入口依照正背面漆鋼捲投向規定進行鋼捲投入。 (RMK00717) . 【美加訂單生產注意事項-CCP】2.烤漆入口依照鋼捲投向規定進行鋼捲投入。(CR1/CG1 CR2/CG2-->正向入料。CR1/CG2 CR2/CG1-->反向入料) (RMK00717) . 【美加訂單生產注意事項-CCP】3.此訂單背面漆一律採Nature塗裝，塗裝黏度設定40秒以上 (RMK00717) | 訂單:2505EFE006/005 RCL 無 <生產備註> 事項 | 訂單:2505EFE006/005 CCPK 無 <生產備註> 事項 | 訂單:2505EFE006/005 CGQC <品檢備註> 事項如下 . 【板形】 FLATNESS 板形≦12 I-UNIT（≦0.7％） (RMK-E_CHIN) . 鍍層 AZ150 (含) 以上 , 鋅花等級 C~E 目標D，避免鋅花晶界明顯後續造成烤漆點狀未塗漆。 (RMK00565) | 訂單:2505EFE006/005 CCQC <品檢備註> 事項如下 . 【留板】YCP 新色第一次生產！請留 "30 cm X全寬" 烤漆板一片。請貼標籤+寫YCP (RMK-E_CHIN) . 【板形】 FLATNESS 板形≦12 I-UNIT（≦0.7％） (RMK-E_CHIN) | 訂單:2505EFE006/005 TOL 無 <生產備註> 事項 | 【板形】 FLATNESS 板形≦12 I-UNIT（≦0.7％）^^/CG1/CG2/CC1/CC2/CGQC/CCQC/^^ <<.E_CHIN 2025/05/06 13:29.>> 【留板】YCP 新色第一次生產！請留 "30 cm X全寬" 烤漆板一片。請貼標籤+寫YCP^^/CC1/CC2/CCQC/^^ <<.E_CHIN 2025/05/06 13:54.>> | 訂單 2505EFE006/005 修改記錄如下: 20250505 16:53:09 (25010) 退火碼: >> H2, 用途碼: >> COG007, 背面標示: >> S000, 訂單背面顏色(五碼): >> BW38Y, 背面漆膜厚: >> 12.5, 背面漆塗漆型式幾塗幾烤: >> 2, 鉻酸鹽: >> Z, 訂單厚度: >> 0.0185, 訂單重: >> 20, 重量容許率(下限): >> 10, 重量容許率(上限): >> 10, 訂單寬度: >> 43, 鍍製方式: >> MIN, 鋼捲內徑: >> 508, 鋼捲下限重: >> 3, 鋼捲上限重: >> 4.5, 壓花條件碼: >> -, 表面花紋: >> R, 綠色識別碼: >> -, 印刷輥號: >> -, 產品代碼: >> PPGL, 皮膜碼: >> -, 單位別: >> I, 油品種類: >> Z, 塗油量: >> Z, 包裝代碼: >> P7 , 保護膜碼: >> -, 客戶試片取樣型式: >> -, 調質碼: >> S, 套筒碼: >> P , 規格: >> A792SSGR80, 製造標準: >> ASTM, 表面處理劑種類: >> Z, 表面處理劑塗佈量: >> Z, 伸長率測試: >> N, 硬度測試碼: >> N, 抗拉強度測試: >> N, 降伏強度測試: >> N, 厚度變異: >> 0, 訂單正面顏色(五碼): >> SBW77, 正面漆膜厚: >> 25, 正面漆塗漆型式幾塗幾烤: >> 2, 修邊碼: >> Y, 重量碼: >> AW, 鋼捲捲向: >> O, 鍍層碼: >> AZ50, 20250506 09:31:15 (25010) 用途碼: COG007 >> COG003, | *: | [訂單訊息通知] 2025/05/06 1:18:46 PM 訂單訊息通知 (秦大維 >> 通知 >> DongZe Wu) 訂單訊息 : 請特別注意平坦度保證STEEPNESS & FLATNESS 板形≦12 I-UNIT...本單客戶沒簽過保證板形。可向鍍鋅申請！
PPGL | 2505EFE008/001 | 1. ASTM 鍍製方式為MIN 與"最終產品保證1/2 ASTM 厚度公差"不能共存 (OFP00216)-{.不符.} | 1. 製造標準為MS、ASTM或銷新加坡之訂單，若無技術指定優先用料，請優先使用國內料，勿使用ANFEN (OFP00406)-{.不符.} 2. ★提醒！MIN訂單先不要配安丰料★ (OFP00664)-{.不符.} | 1. ASTM 鍍製方式為MIN 與"最終產品保證1/2 ASTM 厚度公差"不能共存 (OFP00216)-{.不符.} 2. 鍍製方式為 MIN 或 TMI 時, 冷軋厚度公差 請改為 " 1/2 厚度公差" (OFP00265)-{.不符.} 3. 製造標準為MS、ASTM或銷新加坡之訂單，若無技術指定優先用料，請優先使用國內料，勿使用ANFEN (OFP00406)-{.不符.} 4. ★提醒！MIN訂單先不要配安丰料★ (OFP00664)-{.不符.} 5. ※超耐候一系列用途要確認是否有英制公差需求，有英制公差需求時選配碼用ON027※ (OFP00680)-{.不符.} | 訂單:2505EFE008/001 CPL <生產備註> 事項如下 . 除HGI/ HGL 訂單邊緣不噴油. 其餘皆側緣噴油 (RMK00285) . 【美加訂單生產注意事項-CPL】1.客戶美加地區訂單實施修邊刀最大使用顆數上限(20顆) (RMK00717) . 【美加訂單生產注意事項-CPL】2.排程備註:注意修邊品質與毛邊 (RMK00717) . 【美加訂單生產注意事項-CPL】3.去毛邊輥的管制：兩側壓力均設定1.0 kg/cm2 (RMK00717) | 訂單:2505EFE008/001 CR1 <生產備註> 事項如下 . 【美加訂單生產注意事項-CR】1.兩側各加開一個spot cooling增加冷卻效果。 (RMK00717) . 【美加訂單生產注意事項-CR】2.發生毛邊時，請降速生產減輕毛邊程度，暫留討論後再處置。 (RMK00717) | 訂單:2505EFE008/001 CR2 <生產備註> 事項如下 . 【美加訂單生產注意事項-CR】1.兩側各加開一個spot cooling增加冷卻效果。 (RMK00717) . 【美加訂單生產注意事項-CR】2.發生毛邊時，請降速生產減輕毛邊程度，暫留討論後再處置。 (RMK00717) | 訂單:2505EFE008/001 CG1 <生產備註> 事項如下 . 【板形】 FLATNESS 板形≦12 I-UNIT（≦0.7％） (RMK-YL_KUNG) . 鍍鋅表面不可有鋅痕、壓痕、凹陷、及刮傷 、應變痕等。 (RMK00054) . 鍍製方式 MIN 訂單. (RMK00073) . 鍍層 AZ150 (含) 以上 , 鋅花等級 C~E 目標D，避免鋅花晶界明顯後續造成烤漆點狀未塗漆。 (RMK00565) . MIN訂單為平均厚度放行，實測厚度NG時，如單位長度符合範圍，請放行 (RMK00585) . 【美加訂單生產注意事項-CG1】副操確認完回控制室後，於生產排程鋼號旁簽名紀錄，以利後續追查(該排程生產完，排程單將保留)。 (RMK00717) . 【美加訂單生產注意事項-CG1】中央段副操每顆銲道出Pot時觀察銲道同時，確認Beaver Tail與鋼板接觸之Guide Roll羊毛氈狀況，並適時添加潤滑油(避免乾掉)。 (RMK00717) | 訂單:2505EFE008/001 CG2 <生產備註> 事項如下 . 【板形】 FLATNESS 板形≦12 I-UNIT（≦0.7％） (RMK-YL_KUNG) . 鍍鋅表面不可有鋅痕、壓痕、凹陷、及刮傷 、應變痕等。 (RMK00054) . 鍍製方式 MIN 訂單. (RMK00073) . 鍍層 AZ150 (含) 以上 , 鋅花等級 C~E 目標D，避免鋅花晶界明顯後續造成烤漆點狀未塗漆。 (RMK00565) . MIN訂單為平均厚度放行，實測厚度NG時，如單位長度符合範圍，請放行 (RMK00585) . 【美加訂單生產注意事項-CG2】1.使用SUB-NOZZLE (RMK00717) | 訂單:2505EFE008/001 CC1 <生產備註> 事項如下 . 【板形】 FLATNESS 板形≦12 I-UNIT（≦0.7％） (RMK-YL_KUNG) . 正面面漆(20U)及正面總膜厚(25U)要求管制90%以上之膜厚,未達標準降級. (RMK00054) . 若背面面漆(20U)及背面總膜厚(25U)時要求管制90%以上之膜厚,未達標準降級 (RMK00054) . 面漆=18U(90%)~請購基準22U(110%),標準板總膜厚=5+20U(100%面漆). (RMK00054) . 30CM*全寬*留1塊給LAB及1塊給塗料商, (RMK00054) . 鍍製方式 MIN 訂單. (RMK00073) . MIN訂單為平均厚度放行，實測厚度NG時，如單位長度符合範圍，請放行 (RMK00585) . 【美加訂單生產注意事項-CCP】1.請烤漆入口依照正背面漆鋼捲投向規定進行鋼捲投入。 (RMK00717) . 【美加訂單生產注意事項-CCP】2.烤漆入口依照鋼捲投向規定進行鋼捲投入。(CR1/CG1 CR2/CG2-->正向入料。CR1/CG2 CR2/CG1-->反向入料) (RMK00717) . 【美加訂單生產注意事項-CCP】3.此訂單背面漆一律採Nature塗裝，塗裝黏度設定40秒以上 (RMK00717) | 訂單:2505EFE008/001 CC2 <生產備註> 事項如下 . 【板形】 FLATNESS 板形≦12 I-UNIT（≦0.7％） (RMK-YL_KUNG) . 正面面漆(20U)及正面總膜厚(25U)要求管制90%以上之膜厚,未達標準降級. (RMK00054) . 若背面面漆(20U)及背面總膜厚(25U)時要求管制90%以上之膜厚,未達標準降級 (RMK00054) . 面漆=18U(90%)~請購基準22U(110%),標準板總膜厚=5+20U(100%面漆). (RMK00054) . 30CM*全寬*留1塊給LAB及1塊給塗料商, (RMK00054) . 鍍製方式 MIN 訂單. (RMK00073) . MIN訂單為平均厚度放行，實測厚度NG時，如單位長度符合範圍，請放行 (RMK00585) . 【美加訂單生產注意事項-CCP】1.請烤漆入口依照正背面漆鋼捲投向規定進行鋼捲投入。 (RMK00717) . 【美加訂單生產注意事項-CCP】2.烤漆入口依照鋼捲投向規定進行鋼捲投入。(CR1/CG1 CR2/CG2-->正向入料。CR1/CG2 CR2/CG1-->反向入料) (RMK00717) . 【美加訂單生產注意事項-CCP】3.此訂單背面漆一律採Nature塗裝，塗裝黏度設定40秒以上 (RMK00717) | 訂單:2505EFE008/001 RCL 無 <生產備註> 事項 | 訂單:2505EFE008/001 CCPK 無 <生產備註> 事項 | 訂單:2505EFE008/001 CGQC <品檢備註> 事項如下 . 【板形】 FLATNESS 板形≦12 I-UNIT（≦0.7％） (RMK-YL_KUNG) . 鍍層 AZ150 (含) 以上 , 鋅花等級 C~E 目標D，避免鋅花晶界明顯後續造成烤漆點狀未塗漆。 (RMK00565) | 訂單:2505EFE008/001 CCQC <品檢備註> 事項如下 . 【板形】 FLATNESS 板形≦12 I-UNIT（≦0.7％） (RMK-YL_KUNG) | 訂單:2505EFE008/001 TOL 無 <生產備註> 事項 | 【板形】 FLATNESS 板形≦12 I-UNIT（≦0.7％）^^/CG1/CG2/CC1/CC2/CGQC/CCQC/ <<.YL_KUNG 2025/03/28 14:43.>> | 訂單 2505EFE008/001 修改記錄如下: 20250320 09:47:04 (22021) 退火碼: >> H2, 用途碼: >> COG003, 背面標示: >> S000, 訂單背面顏色(五碼): >> BW3HY, 背面漆膜厚: >> 12.5, 背面漆塗漆型式幾塗幾烤: >> 2, 鉻酸鹽: >> Z, 訂單厚度: >> 0.0194, 訂單重: >> 40, 重量容許率(下限): >> 10, 重量容許率(上限): >> 10, 訂單寬度: >> 42.75, 鍍製方式: >> MIN, 鋼捲內徑: >> 508, 鋼捲下限重: >> 4.5, 鋼捲上限重: >> 6.5, 壓花條件碼: >> -, 表面花紋: >> R, GL鋅花要求下限: >> -, GL鋅花要求上限: >> -, 綠色識別碼: >> -, 印刷輥號: >> -, 產品代碼: >> PPGL, 皮膜碼: >> -, 單位別: >> I, 油品種類: >> Z, 塗油量: >> Z, 包裝代碼: >> P7 , 保護膜碼: >> -, 客戶試片取樣型式: >> -, 調質碼: >> S, 套筒碼: >> P , 規格: >> A792SSGR80, 製造標準: >> ASTM, 表面處理劑種類: >> Z, 表面處理劑塗佈量: >> Z, 伸長率測試: >> N, 硬度測試碼: >> N, 抗拉強度測試: >> N, 降伏強度測試: >> N, 厚度變異: >> 0, 訂單正面顏色(五碼): >> SBT78, 正面漆膜厚: >> 25, 正面漆塗漆型式幾塗幾烤: >> 2, 修邊碼: >> Y, 重量碼: >> AW, 鋼捲捲向: >> O, 鍍層碼: >> AZ50, | *:
PPGL | 2505EFE008/002 | 1. ASTM 鍍製方式為MIN 與"最終產品保證1/2 ASTM 厚度公差"不能共存 (OFP00216)-{.不符.} | 1. 製造標準為MS、ASTM或銷新加坡之訂單，若無技術指定優先用料，請優先使用國內料，勿使用ANFEN (OFP00406)-{.不符.} 2. ★提醒！MIN訂單先不要配安丰料★ (OFP00664)-{.不符.} | 1. ASTM 鍍製方式為MIN 與"最終產品保證1/2 ASTM 厚度公差"不能共存 (OFP00216)-{.不符.} 2. 鍍製方式為 MIN 或 TMI 時, 冷軋厚度公差 請改為 " 1/2 厚度公差" (OFP00265)-{.不符.} 3. 製造標準為MS、ASTM或銷新加坡之訂單，若無技術指定優先用料，請優先使用國內料，勿使用ANFEN (OFP00406)-{.不符.} 4. ★提醒！MIN訂單先不要配安丰料★ (OFP00664)-{.不符.} 5. ※超耐候一系列用途要確認是否有英制公差需求，有英制公差需求時選配碼用ON027※ (OFP00680)-{.不符.} | 訂單:2505EFE008/002 CPL <生產備註> 事項如下 . 除HGI/ HGL 訂單邊緣不噴油. 其餘皆側緣噴油 (RMK00285) . 【美加訂單生產注意事項-CPL】1.客戶美加地區訂單實施修邊刀最大使用顆數上限(20顆) (RMK00717) . 【美加訂單生產注意事項-CPL】2.排程備註:注意修邊品質與毛邊 (RMK00717) . 【美加訂單生產注意事項-CPL】3.去毛邊輥的管制：兩側壓力均設定1.0 kg/cm2 (RMK00717) | 訂單:2505EFE008/002 CR1 <生產備註> 事項如下 . 【美加訂單生產注意事項-CR】1.兩側各加開一個spot cooling增加冷卻效果。 (RMK00717) . 【美加訂單生產注意事項-CR】2.發生毛邊時，請降速生產減輕毛邊程度，暫留討論後再處置。 (RMK00717) | 訂單:2505EFE008/002 CR2 <生產備註> 事項如下 . 【美加訂單生產注意事項-CR】1.兩側各加開一個spot cooling增加冷卻效果。 (RMK00717) . 【美加訂單生產注意事項-CR】2.發生毛邊時，請降速生產減輕毛邊程度，暫留討論後再處置。 (RMK00717) | 訂單:2505EFE008/002 CG1 <生產備註> 事項如下 . 【板形】 FLATNESS 板形≦12 I-UNIT（≦0.7％） (RMK-YL_KUNG) . 鍍鋅表面不可有鋅痕、壓痕、凹陷、及刮傷 、應變痕等。 (RMK00054) . 鍍製方式 MIN 訂單. (RMK00073) . 鍍層 AZ150 (含) 以上 , 鋅花等級 C~E 目標D，避免鋅花晶界明顯後續造成烤漆點狀未塗漆。 (RMK00565) . MIN訂單為平均厚度放行，實測厚度NG時，如單位長度符合範圍，請放行 (RMK00585) . 【美加訂單生產注意事項-CG1】副操確認完回控制室後，於生產排程鋼號旁簽名紀錄，以利後續追查(該排程生產完，排程單將保留)。 (RMK00717) . 【美加訂單生產注意事項-CG1】中央段副操每顆銲道出Pot時觀察銲道同時，確認Beaver Tail與鋼板接觸之Guide Roll羊毛氈狀況，並適時添加潤滑油(避免乾掉)。 (RMK00717) | 訂單:2505EFE008/002 CG2 <生產備註> 事項如下 . 【板形】 FLATNESS 板形≦12 I-UNIT（≦0.7％） (RMK-YL_KUNG) . 鍍鋅表面不可有鋅痕、壓痕、凹陷、及刮傷 、應變痕等。 (RMK00054) . 鍍製方式 MIN 訂單. (RMK00073) . 鍍層 AZ150 (含) 以上 , 鋅花等級 C~E 目標D，避免鋅花晶界明顯後續造成烤漆點狀未塗漆。 (RMK00565) . MIN訂單為平均厚度放行，實測厚度NG時，如單位長度符合範圍，請放行 (RMK00585) . 【美加訂單生產注意事項-CG2】1.使用SUB-NOZZLE (RMK00717) | 訂單:2505EFE008/002 CC1 <生產備註> 事項如下 . 【板形】 FLATNESS 板形≦12 I-UNIT（≦0.7％） (RMK-YL_KUNG) . 正面面漆(20U)及正面總膜厚(25U)要求管制90%以上之膜厚,未達標準降級. (RMK00054) . 若背面面漆(20U)及背面總膜厚(25U)時要求管制90%以上之膜厚,未達標準降級 (RMK00054) . 面漆=18U(90%)~請購基準22U(110%),標準板總膜厚=5+20U(100%面漆). (RMK00054) . 30CM*全寬*留1塊給LAB及1塊給塗料商, (RMK00054) . 鍍製方式 MIN 訂單. (RMK00073) . MIN訂單為平均厚度放行，實測厚度NG時，如單位長度符合範圍，請放行 (RMK00585) . 【美加訂單生產注意事項-CCP】1.請烤漆入口依照正背面漆鋼捲投向規定進行鋼捲投入。 (RMK00717) . 【美加訂單生產注意事項-CCP】2.烤漆入口依照鋼捲投向規定進行鋼捲投入。(CR1/CG1 CR2/CG2-->正向入料。CR1/CG2 CR2/CG1-->反向入料) (RMK00717) . 【美加訂單生產注意事項-CCP】3.此訂單背面漆一律採Nature塗裝，塗裝黏度設定40秒以上 (RMK00717) | 訂單:2505EFE008/002 CC2 <生產備註> 事項如下 . 【板形】 FLATNESS 板形≦12 I-UNIT（≦0.7％） (RMK-YL_KUNG) . 正面面漆(20U)及正面總膜厚(25U)要求管制90%以上之膜厚,未達標準降級. (RMK00054) . 若背面面漆(20U)及背面總膜厚(25U)時要求管制90%以上之膜厚,未達標準降級 (RMK00054) . 面漆=18U(90%)~請購基準22U(110%),標準板總膜厚=5+20U(100%面漆). (RMK00054) . 30CM*全寬*留1塊給LAB及1塊給塗料商, (RMK00054) . 鍍製方式 MIN 訂單. (RMK00073) . MIN訂單為平均厚度放行，實測厚度NG時，如單位長度符合範圍，請放行 (RMK00585) . 【美加訂單生產注意事項-CCP】1.請烤漆入口依照正背面漆鋼捲投向規定進行鋼捲投入。 (RMK00717) . 【美加訂單生產注意事項-CCP】2.烤漆入口依照鋼捲投向規定進行鋼捲投入。(CR1/CG1 CR2/CG2-->正向入料。CR1/CG2 CR2/CG1-->反向入料) (RMK00717) . 【美加訂單生產注意事項-CCP】3.此訂單背面漆一律採Nature塗裝，塗裝黏度設定40秒以上 (RMK00717) | 訂單:2505EFE008/002 RCL 無 <生產備註> 事項 | 訂單:2505EFE008/002 CCPK 無 <生產備註> 事項 | 訂單:2505EFE008/002 CGQC <品檢備註> 事項如下 . 【板形】 FLATNESS 板形≦12 I-UNIT（≦0.7％） (RMK-YL_KUNG) . 鍍層 AZ150 (含) 以上 , 鋅花等級 C~E 目標D，避免鋅花晶界明顯後續造成烤漆點狀未塗漆。 (RMK00565) | 訂單:2505EFE008/002 CCQC <品檢備註> 事項如下 . 【板形】 FLATNESS 板形≦12 I-UNIT（≦0.7％） (RMK-YL_KUNG) | 訂單:2505EFE008/002 TOL 無 <生產備註> 事項 | 【板形】 FLATNESS 板形≦12 I-UNIT（≦0.7％）^^/CG1/CG2/CC1/CC2/CGQC/CCQC/ <<.YL_KUNG 2025/03/28 15:10.>> | 訂單 2505EFE008/002 修改記錄如下: 20250320 09:47:32 (22021) 退火碼: >> H2, 用途碼: >> COG003, 背面標示: >> S000, 訂單背面顏色(五碼): >> BW3HY, 背面漆膜厚: >> 12.5, 背面漆塗漆型式幾塗幾烤: >> 2, 鉻酸鹽: >> Z, 訂單厚度: >> 0.0194, 訂單重: >> 20, 重量容許率(下限): >> 10, 重量容許率(上限): >> 10, 訂單寬度: >> 42.75, 鍍製方式: >> MIN, 鋼捲內徑: >> 508, 鋼捲下限重: >> 4.5, 鋼捲上限重: >> 6.5, 壓花條件碼: >> -, 表面花紋: >> R, GL鋅花要求下限: >> -, GL鋅花要求上限: >> -, 綠色識別碼: >> -, 印刷輥號: >> -, 產品代碼: >> PPGL, 皮膜碼: >> -, 單位別: >> I, 油品種類: >> Z, 塗油量: >> Z, 包裝代碼: >> P7 , 保護膜碼: >> -, 客戶試片取樣型式: >> -, 調質碼: >> S, 套筒碼: >> P , 規格: >> A792SSGR80, 製造標準: >> ASTM, 表面處理劑種類: >> Z, 表面處理劑塗佈量: >> Z, 伸長率測試: >> N, 硬度測試碼: >> N, 抗拉強度測試: >> N, 降伏強度測試: >> N, 厚度變異: >> 0, 訂單正面顏色(五碼): >> SRH79, 正面漆膜厚: >> 25, 正面漆塗漆型式幾塗幾烤: >> 2, 修邊碼: >> Y, 重量碼: >> AW, 鋼捲捲向: >> O, 鍍層碼: >> AZ50, | *:
PPGL | 2505EFE008/003 |  | 1. 製造標準為MS、ASTM或銷新加坡之訂單，若無技術指定優先用料，請優先使用國內料，勿使用ANFEN (OFP00406)-{.不符.} | 1. 確認訂單是否：英制+要求寬度公差（參考165EFE045 ）--->底材必須特設定 (OFP00258)-{.不符.} 2. 製造標準為MS、ASTM或銷新加坡之訂單，若無技術指定優先用料，請優先使用國內料，勿使用ANFEN (OFP00406)-{.不符.} 3. ※超耐候一系列用途要確認是否有英制公差需求，有英制公差需求時選配碼用ON027※ (OFP00680)-{.不符.} 4. 此經銷商有簽訂1/2厚度公差保證(無厚度變異),請調整冷軋與鍍鋅厚度公差管制範圍. 保證 ASTM 厚度公差 (OFP00180)-{.不符.} | 訂單:2505EFE008/003 CPL <生產備註> 事項如下 . 除HGI/ HGL 訂單邊緣不噴油. 其餘皆側緣噴油 (RMK00285) . 【美加訂單生產注意事項-CPL】1.客戶美加地區訂單實施修邊刀最大使用顆數上限(20顆) (RMK00717) . 【美加訂單生產注意事項-CPL】2.排程備註:注意修邊品質與毛邊 (RMK00717) . 【美加訂單生產注意事項-CPL】3.去毛邊輥的管制：兩側壓力均設定1.0 kg/cm2 (RMK00717) | 訂單:2505EFE008/003 CR1 <生產備註> 事項如下 . 【美加訂單生產注意事項-CR】1.兩側各加開一個spot cooling增加冷卻效果。 (RMK00717) . 【美加訂單生產注意事項-CR】2.發生毛邊時，請降速生產減輕毛邊程度，暫留討論後再處置。 (RMK00717) | 訂單:2505EFE008/003 CR2 <生產備註> 事項如下 . 【美加訂單生產注意事項-CR】1.兩側各加開一個spot cooling增加冷卻效果。 (RMK00717) . 【美加訂單生產注意事項-CR】2.發生毛邊時，請降速生產減輕毛邊程度，暫留討論後再處置。 (RMK00717) | 訂單:2505EFE008/003 CG1 <生產備註> 事項如下 . 【板形】 FLATNESS 板形≦12 I-UNIT（≦0.7％） (RMK-YL_KUNG) . 鍍鋅表面不可有鋅痕、壓痕、凹陷、及刮傷 、應變痕等。 (RMK00054) . 鍍層 AZ150 (含) 以上 , 鋅花等級 C~E 目標D，避免鋅花晶界明顯後續造成烤漆點狀未塗漆。 (RMK00565) . 【美加訂單生產注意事項-CG1】副操確認完回控制室後，於生產排程鋼號旁簽名紀錄，以利後續追查(該排程生產完，排程單將保留)。 (RMK00717) . 【美加訂單生產注意事項-CG1】中央段副操每顆銲道出Pot時觀察銲道同時，確認Beaver Tail與鋼板接觸之Guide Roll羊毛氈狀況，並適時添加潤滑油(避免乾掉)。 (RMK00717) | 訂單:2505EFE008/003 CG2 <生產備註> 事項如下 . 【板形】 FLATNESS 板形≦12 I-UNIT（≦0.7％） (RMK-YL_KUNG) . 鍍鋅表面不可有鋅痕、壓痕、凹陷、及刮傷 、應變痕等。 (RMK00054) . 鍍層 AZ150 (含) 以上 , 鋅花等級 C~E 目標D，避免鋅花晶界明顯後續造成烤漆點狀未塗漆。 (RMK00565) . 【美加訂單生產注意事項-CG2】1.使用SUB-NOZZLE (RMK00717) | 訂單:2505EFE008/003 CC1 <生產備註> 事項如下 . 【板形】 FLATNESS 板形≦12 I-UNIT（≦0.7％） (RMK-YL_KUNG) . 正面面漆(20U)及正面總膜厚(25U)要求管制90%以上之膜厚,未達標準降級. (RMK00054) . 若背面面漆(20U)及背面總膜厚(25U)時要求管制90%以上之膜厚,未達標準降級 (RMK00054) . 面漆=18U(90%)~請購基準22U(110%),標準板總膜厚=5+20U(100%面漆). (RMK00054) . 30CM*全寬*留1塊給LAB及1塊給塗料商, (RMK00054) . 【美加訂單生產注意事項-CCP】1.請烤漆入口依照正背面漆鋼捲投向規定進行鋼捲投入。 (RMK00717) . 【美加訂單生產注意事項-CCP】2.烤漆入口依照鋼捲投向規定進行鋼捲投入。(CR1/CG1 CR2/CG2-->正向入料。CR1/CG2 CR2/CG1-->反向入料) (RMK00717) . 【美加訂單生產注意事項-CCP】3.此訂單背面漆一律採Nature塗裝，塗裝黏度設定40秒以上 (RMK00717) | 訂單:2505EFE008/003 CC2 <生產備註> 事項如下 . 【板形】 FLATNESS 板形≦12 I-UNIT（≦0.7％） (RMK-YL_KUNG) . 正面面漆(20U)及正面總膜厚(25U)要求管制90%以上之膜厚,未達標準降級. (RMK00054) . 若背面面漆(20U)及背面總膜厚(25U)時要求管制90%以上之膜厚,未達標準降級 (RMK00054) . 面漆=18U(90%)~請購基準22U(110%),標準板總膜厚=5+20U(100%面漆). (RMK00054) . 30CM*全寬*留1塊給LAB及1塊給塗料商, (RMK00054) . 【美加訂單生產注意事項-CCP】1.請烤漆入口依照正背面漆鋼捲投向規定進行鋼捲投入。 (RMK00717) . 【美加訂單生產注意事項-CCP】2.烤漆入口依照鋼捲投向規定進行鋼捲投入。(CR1/CG1 CR2/CG2-->正向入料。CR1/CG2 CR2/CG1-->反向入料) (RMK00717) . 【美加訂單生產注意事項-CCP】3.此訂單背面漆一律採Nature塗裝，塗裝黏度設定40秒以上 (RMK00717) | 訂單:2505EFE008/003 RCL 無 <生產備註> 事項 | 訂單:2505EFE008/003 CCPK 無 <生產備註> 事項 | 訂單:2505EFE008/003 CGQC <品檢備註> 事項如下 . 【板形】 FLATNESS 板形≦12 I-UNIT（≦0.7％） (RMK-YL_KUNG) . 鍍層 AZ150 (含) 以上 , 鋅花等級 C~E 目標D，避免鋅花晶界明顯後續造成烤漆點狀未塗漆。 (RMK00565) | 訂單:2505EFE008/003 CCQC <品檢備註> 事項如下 . 【板形】 FLATNESS 板形≦12 I-UNIT（≦0.7％） (RMK-YL_KUNG) | 訂單:2505EFE008/003 TOL 無 <生產備註> 事項 | 【板形】 FLATNESS 板形≦12 I-UNIT（≦0.7％）^^/CG1/CG2/CC1/CC2/CGQC/CCQC/ <<.YL_KUNG 2025/03/28 15:18.>> | 訂單 2505EFE008/003 修改記錄如下: 20250320 09:47:41 (22021) 退火碼: >> H2, 用途碼: >> COG003, 背面標示: >> S000, 訂單背面顏色(五碼): >> BW3HY, 背面漆膜厚: >> 12.5, 背面漆塗漆型式幾塗幾烤: >> 2, 鉻酸鹽: >> Z, 訂單厚度: >> 0.0142, 訂單重: >> 20, 重量容許率(下限): >> 10, 重量容許率(上限): >> 10, 訂單寬度: >> 40.875, 鍍製方式: >> AC, 鋼捲內徑: >> 508, 鋼捲下限重: >> 4.5, 鋼捲上限重: >> 6.5, 壓花條件碼: >> -, 表面花紋: >> R, 綠色識別碼: >> -, 印刷輥號: >> -, 產品代碼: >> PPGL, 皮膜碼: >> -, 單位別: >> I, 油品種類: >> Z, 塗油量: >> Z, 包裝代碼: >> P7 , 保護膜碼: >> -, 客戶試片取樣型式: >> -, 調質碼: >> S, 套筒碼: >> P , 規格: >> A792SSGR80, 製造標準: >> ASTM, 表面處理劑種類: >> Z, 表面處理劑塗佈量: >> Z, 伸長率測試: >> N, 硬度測試碼: >> N, 抗拉強度測試: >> N, 降伏強度測試: >> N, 厚度變異: >> 0, 訂單正面顏色(五碼): >> SBG36, 正面漆膜厚: >> 25, 正面漆塗漆型式幾塗幾烤: >> 2, 修邊碼: >> Y, 重量碼: >> AW, 鋼捲捲向: >> O, 鍍層碼: >> AZ50, | *:
PPGL | 2505EFE020/001 |  | 1. 製造標準為MS、ASTM或銷新加坡之訂單，若無技術指定優先用料，請優先使用國內料，勿使用ANFEN (OFP00406)-{.不符.} | 1. 製造標準為MS、ASTM或銷新加坡之訂單，若無技術指定優先用料，請優先使用國內料，勿使用ANFEN (OFP00406)-{.不符.} | 訂單:2505EFE020/001 CPL <生產備註> 事項如下 . 除HGI/ HGL 訂單邊緣不噴油. 其餘皆側緣噴油 (RMK00285) | 訂單:2505EFE020/001 CR1 無 <生產備註> 事項 | 訂單:2505EFE020/001 CR2 無 <生產備註> 事項 | 訂單:2505EFE020/001 CG1 <生產備註> 事項如下 . 鍍層 AZ150 (含) 以上 , 鋅花等級 C~E 目標D，避免鋅花晶界明顯後續造成烤漆點狀未塗漆。 (RMK00565) | 訂單:2505EFE020/001 CG2 <生產備註> 事項如下 . 鍍層 AZ150 (含) 以上 , 鋅花等級 C~E 目標D，避免鋅花晶界明顯後續造成烤漆點狀未塗漆。 (RMK00565) | 訂單:2505EFE020/001 CC1 <生產備註> 事項如下 . 2015年發生過訴賠。請出口使用鋼套桶前請檢查焊接處，以免捲取後產生折痕 (RMK00381) . 【抽氣量】白色系在CC1生產時,FINISH抽氣量請設定250,如生產中發生色差b值異常升高,請股長再加大抽氣量因應 (RMK00560) | 訂單:2505EFE020/001 CC2 <生產備註> 事項如下 . 2015年發生過訴賠。請出口使用鋼套桶前請檢查焊接處，以免捲取後產生折痕 (RMK00381) . 【抽氣量】白色系在CC1生產時,FINISH抽氣量請設定250,如生產中發生色差b值異常升高,請股長再加大抽氣量因應 (RMK00560) | 訂單:2505EFE020/001 RCL 無 <生產備註> 事項 | 訂單:2505EFE020/001 CCPK 無 <生產備註> 事項 | 訂單:2505EFE020/001 CGQC <品檢備註> 事項如下 . 鍍層 AZ150 (含) 以上 , 鋅花等級 C~E 目標D，避免鋅花晶界明顯後續造成烤漆點狀未塗漆。 (RMK00565) | 訂單:2505EFE020/001 CCQC 無 <品檢備註> 事項 | 訂單:2505EFE020/001 TOL 無 <生產備註> 事項 |  | 訂單 2505EFE020/001 修改記錄如下: 20250324 10:43:36 (22021) 退火碼: >> H2, 用途碼: >> COA001, 背面標示: >> C848, 訂單背面顏色(五碼): >> BW73Y, 背面漆膜厚: >> 12.5, 背面漆塗漆型式幾塗幾烤: >> 2, 鉻酸鹽: >> Z, 訂單厚度: >> 0.5, 訂單重: >> 40, 重量容許率(下限): >> 10, 重量容許率(上限): >> 10, 訂單寬度: >> 1219, 鍍製方式: >> AC, 鋼捲內徑: >> 508, 鋼捲下限重: >> 3, 鋼捲上限重: >> 4.5, 壓花條件碼: >> -, 表面花紋: >> R, 綠色識別碼: >> -, 印刷輥號: >> -, 產品代碼: >> PPGL, 皮膜碼: >> -, 單位別: >> M, 油品種類: >> Z, 塗油量: >> Z, 包裝代碼: >> P7 , 保護膜碼: >> -, 客戶試片取樣型式: >> -, 調質碼: >> S, 套筒碼: >> S , 規格: >> A792MSSGR550, 製造標準: >> ASTM, 表面處理劑種類: >> Z, 表面處理劑塗佈量: >> Z, 伸長率測試: >> N, 硬度測試碼: >> N, 抗拉強度測試: >> N, 降伏強度測試: >> N, 厚度變異: >> 0, 訂單正面顏色(五碼): >> SW519, 正面漆膜厚: >> 25, 正面漆塗漆型式幾塗幾烤: >> 2, 修邊碼: >> Y, 重量碼: >> AW, 鋼捲捲向: >> O, 鍍層碼: >> AZM150, | *:
PPGL | 2505EFE021/001 |  | 1. 製造標準為MS、ASTM或銷新加坡之訂單，若無技術指定優先用料，請優先使用國內料，勿使用ANFEN (OFP00406)-{.不符.} | 1. 製造標準為MS、ASTM或銷新加坡之訂單，若無技術指定優先用料，請優先使用國內料，勿使用ANFEN (OFP00406)-{.不符.} 2. 【提醒】！本單為直立式包裝，嚴禁鍍鋅或烤漆後以STAGGER捲取 (OFP00451)-{.不符.} | 訂單:2505EFE021/001 CPL <生產備註> 事項如下 . 除HGI/ HGL 訂單邊緣不噴油. 其餘皆側緣噴油 (RMK00285) | 訂單:2505EFE021/001 CR1 無 <生產備註> 事項 | 訂單:2505EFE021/001 CR2 無 <生產備註> 事項 | 訂單:2505EFE021/001 CG1 <生產備註> 事項如下 . 鍍層 AZ150 (含) 以上 , 鋅花等級 C~E 目標D，避免鋅花晶界明顯後續造成烤漆點狀未塗漆。 (RMK00565) | 訂單:2505EFE021/001 CG2 <生產備註> 事項如下 . 鍍層 AZ150 (含) 以上 , 鋅花等級 C~E 目標D，避免鋅花晶界明顯後續造成烤漆點狀未塗漆。 (RMK00565) | 訂單:2505EFE021/001 CC1 <生產備註> 事項如下 . 2015年發生過訴賠。請出口使用鋼套桶前請檢查焊接處，以免捲取後產生折痕 (RMK00381) . 【捲取】注意！本單為直立式包裝。禁用STAGGER捲取送包裝！送RCL重處理例外。 (RMK00512) . 【抽氣量】白色系在CC1生產時,FINISH抽氣量請設定250,如生產中發生色差b值異常升高,請股長再加大抽氣量因應 (RMK00560) | 訂單:2505EFE021/001 CC2 <生產備註> 事項如下 . 2015年發生過訴賠。請出口使用鋼套桶前請檢查焊接處，以免捲取後產生折痕 (RMK00381) . 【捲取】注意！本單為直立式包裝。禁用STAGGER捲取送包裝！送RCL重處理例外。 (RMK00512) . 【抽氣量】白色系在CC1生產時,FINISH抽氣量請設定250,如生產中發生色差b值異常升高,請股長再加大抽氣量因應 (RMK00560) | 訂單:2505EFE021/001 RCL <生產備註> 事項如下 . 【捲取】注意！本單為直立式包裝。禁用STAGGER捲取送包裝！送RCL重處理例外。 (RMK00512) | 訂單:2505EFE021/001 CCPK 無 <生產備註> 事項 | 訂單:2505EFE021/001 CGQC <品檢備註> 事項如下 . 鍍層 AZ150 (含) 以上 , 鋅花等級 C~E 目標D，避免鋅花晶界明顯後續造成烤漆點狀未塗漆。 (RMK00565) | 訂單:2505EFE021/001 CCQC <品檢備註> 事項如下 . 【捲取】注意！本單為直立式包裝。禁用STAGGER捲取送包裝！送RCL重處理例外。 (RMK00512) | 訂單:2505EFE021/001 TOL 無 <生產備註> 事項 |  | 訂單 2505EFE021/001 修改記錄如下: 20250324 10:46:20 (22021) 退火碼: >> H2, 用途碼: >> COA001, 背面標示: >> C848, 訂單背面顏色(五碼): >> BW73Y, 背面漆膜厚: >> 12.5, 背面漆塗漆型式幾塗幾烤: >> 2, 鉻酸鹽: >> Z, 訂單厚度: >> 0.5, 訂單重: >> 130, 重量容許率(下限): >> 10, 重量容許率(上限): >> 10, 訂單寬度: >> 1219, 鍍製方式: >> AC, 鋼捲內徑: >> 508, 鋼捲下限重: >> 3, 鋼捲上限重: >> 4.5, 壓花條件碼: >> -, 表面花紋: >> R, 綠色識別碼: >> -, 印刷輥號: >> -, 產品代碼: >> PPGL, 皮膜碼: >> -, 單位別: >> M, 油品種類: >> Z, 塗油量: >> Z, 包裝代碼: >> E0 , 保護膜碼: >> -, 客戶試片取樣型式: >> -, 調質碼: >> S, 套筒碼: >> S , 規格: >> A792MSSGR550, 製造標準: >> ASTM, 表面處理劑種類: >> Z, 表面處理劑塗佈量: >> Z, 伸長率測試: >> N, 硬度測試碼: >> N, 抗拉強度測試: >> N, 降伏強度測試: >> N, 訂單正面顏色(五碼): >> SW519, 正面漆膜厚: >> 25, 正面漆塗漆型式幾塗幾烤: >> 2, 修邊碼: >> Y, 重量碼: >> AW, 鋼捲捲向: >> O, 鍍層碼: >> AZM150, | *:
PPGL | 2505EFE021/002 |  | 1. 製造標準為MS、ASTM或銷新加坡之訂單，若無技術指定優先用料，請優先使用國內料，勿使用ANFEN (OFP00406)-{.不符.} | 1. 製造標準為MS、ASTM或銷新加坡之訂單，若無技術指定優先用料，請優先使用國內料，勿使用ANFEN (OFP00406)-{.不符.} 2. 【提醒】！本單為直立式包裝，嚴禁鍍鋅或烤漆後以STAGGER捲取 (OFP00451)-{.不符.} | 訂單:2505EFE021/002 CPL <生產備註> 事項如下 . 除HGI/ HGL 訂單邊緣不噴油. 其餘皆側緣噴油 (RMK00285) | 訂單:2505EFE021/002 CR1 無 <生產備註> 事項 | 訂單:2505EFE021/002 CR2 無 <生產備註> 事項 | 訂單:2505EFE021/002 CG1 <生產備註> 事項如下 . 鍍層 AZ150 (含) 以上 , 鋅花等級 C~E 目標D，避免鋅花晶界明顯後續造成烤漆點狀未塗漆。 (RMK00565) | 訂單:2505EFE021/002 CG2 <生產備註> 事項如下 . 鍍層 AZ150 (含) 以上 , 鋅花等級 C~E 目標D，避免鋅花晶界明顯後續造成烤漆點狀未塗漆。 (RMK00565) | 訂單:2505EFE021/002 CC1 <生產備註> 事項如下 . 2015年發生過訴賠。請出口使用鋼套桶前請檢查焊接處，以免捲取後產生折痕 (RMK00381) . 【捲取】注意！本單為直立式包裝。禁用STAGGER捲取送包裝！送RCL重處理例外。 (RMK00512) | 訂單:2505EFE021/002 CC2 <生產備註> 事項如下 . 2015年發生過訴賠。請出口使用鋼套桶前請檢查焊接處，以免捲取後產生折痕 (RMK00381) . 【捲取】注意！本單為直立式包裝。禁用STAGGER捲取送包裝！送RCL重處理例外。 (RMK00512) | 訂單:2505EFE021/002 RCL <生產備註> 事項如下 . 【捲取】注意！本單為直立式包裝。禁用STAGGER捲取送包裝！送RCL重處理例外。 (RMK00512) | 訂單:2505EFE021/002 CCPK 無 <生產備註> 事項 | 訂單:2505EFE021/002 CGQC <品檢備註> 事項如下 . 鍍層 AZ150 (含) 以上 , 鋅花等級 C~E 目標D，避免鋅花晶界明顯後續造成烤漆點狀未塗漆。 (RMK00565) | 訂單:2505EFE021/002 CCQC <品檢備註> 事項如下 . 【捲取】注意！本單為直立式包裝。禁用STAGGER捲取送包裝！送RCL重處理例外。 (RMK00512) | 訂單:2505EFE021/002 TOL 無 <生產備註> 事項 |  | 訂單 2505EFE021/002 修改記錄如下: 20250324 10:46:28 (22021) 退火碼: >> H2, 用途碼: >> COA001, 背面標示: >> C848, 訂單背面顏色(五碼): >> BW73Y, 背面漆膜厚: >> 12.5, 背面漆塗漆型式幾塗幾烤: >> 2, 鉻酸鹽: >> Z, 訂單厚度: >> 0.5, 訂單重: >> 40, 重量容許率(下限): >> 10, 重量容許率(上限): >> 10, 訂單寬度: >> 1219, 鍍製方式: >> AC, 鋼捲內徑: >> 508, 鋼捲下限重: >> 3, 鋼捲上限重: >> 4.5, 壓花條件碼: >> -, 表面花紋: >> R, 綠色識別碼: >> -, 印刷輥號: >> -, 產品代碼: >> PPGL, 皮膜碼: >> -, 單位別: >> M, 油品種類: >> Z, 塗油量: >> Z, 包裝代碼: >> E0 , 保護膜碼: >> -, 客戶試片取樣型式: >> -, 調質碼: >> S, 套筒碼: >> S , 規格: >> A792MSSGR550, 製造標準: >> ASTM, 表面處理劑種類: >> Z, 表面處理劑塗佈量: >> Z, 伸長率測試: >> N, 硬度測試碼: >> N, 抗拉強度測試: >> N, 降伏強度測試: >> N, 訂單正面顏色(五碼): >> SG366, 正面漆膜厚: >> 25, 正面漆塗漆型式幾塗幾烤: >> 2, 修邊碼: >> Y, 重量碼: >> AW, 鋼捲捲向: >> O, 鍍層碼: >> AZM150, | *:
PPGL | 2505EFE021/003 |  | 1. 製造標準為MS、ASTM或銷新加坡之訂單，若無技術指定優先用料，請優先使用國內料，勿使用ANFEN (OFP00406)-{.不符.} | 1. 製造標準為MS、ASTM或銷新加坡之訂單，若無技術指定優先用料，請優先使用國內料，勿使用ANFEN (OFP00406)-{.不符.} 2. 【提醒】！本單為直立式包裝，嚴禁鍍鋅或烤漆後以STAGGER捲取 (OFP00451)-{.不符.} | 訂單:2505EFE021/003 CPL <生產備註> 事項如下 . 除HGI/ HGL 訂單邊緣不噴油. 其餘皆側緣噴油 (RMK00285) | 訂單:2505EFE021/003 CR1 無 <生產備註> 事項 | 訂單:2505EFE021/003 CR2 無 <生產備註> 事項 | 訂單:2505EFE021/003 CG1 <生產備註> 事項如下 . 鍍層 AZ150 (含) 以上 , 鋅花等級 C~E 目標D，避免鋅花晶界明顯後續造成烤漆點狀未塗漆。 (RMK00565) | 訂單:2505EFE021/003 CG2 <生產備註> 事項如下 . 鍍層 AZ150 (含) 以上 , 鋅花等級 C~E 目標D，避免鋅花晶界明顯後續造成烤漆點狀未塗漆。 (RMK00565) | 訂單:2505EFE021/003 CC1 <生產備註> 事項如下 . 2015年發生過訴賠。請出口使用鋼套桶前請檢查焊接處，以免捲取後產生折痕 (RMK00381) . 【捲取】注意！本單為直立式包裝。禁用STAGGER捲取送包裝！送RCL重處理例外。 (RMK00512) | 訂單:2505EFE021/003 CC2 <生產備註> 事項如下 . 2015年發生過訴賠。請出口使用鋼套桶前請檢查焊接處，以免捲取後產生折痕 (RMK00381) . 【捲取】注意！本單為直立式包裝。禁用STAGGER捲取送包裝！送RCL重處理例外。 (RMK00512) | 訂單:2505EFE021/003 RCL <生產備註> 事項如下 . 【捲取】注意！本單為直立式包裝。禁用STAGGER捲取送包裝！送RCL重處理例外。 (RMK00512) | 訂單:2505EFE021/003 CCPK 無 <生產備註> 事項 | 訂單:2505EFE021/003 CGQC <品檢備註> 事項如下 . 鍍層 AZ150 (含) 以上 , 鋅花等級 C~E 目標D，避免鋅花晶界明顯後續造成烤漆點狀未塗漆。 (RMK00565) | 訂單:2505EFE021/003 CCQC <品檢備註> 事項如下 . 【捲取】注意！本單為直立式包裝。禁用STAGGER捲取送包裝！送RCL重處理例外。 (RMK00512) | 訂單:2505EFE021/003 TOL 無 <生產備註> 事項 |  | 訂單 2505EFE021/003 修改記錄如下: 20250324 10:46:36 (22021) 退火碼: >> H2, 用途碼: >> COA001, 背面標示: >> C848, 訂單背面顏色(五碼): >> BW73Y, 背面漆膜厚: >> 12.5, 背面漆塗漆型式幾塗幾烤: >> 2, 鉻酸鹽: >> Z, 訂單厚度: >> 0.5, 訂單重: >> 40, 重量容許率(下限): >> 10, 重量容許率(上限): >> 10, 訂單寬度: >> 1219, 鍍製方式: >> AC, 鋼捲內徑: >> 508, 鋼捲下限重: >> 3, 鋼捲上限重: >> 4.5, 壓花條件碼: >> -, 表面花紋: >> R, 綠色識別碼: >> -, 印刷輥號: >> -, 產品代碼: >> PPGL, 皮膜碼: >> -, 單位別: >> M, 油品種類: >> Z, 塗油量: >> Z, 包裝代碼: >> E0 , 保護膜碼: >> -, 客戶試片取樣型式: >> -, 調質碼: >> S, 套筒碼: >> S , 規格: >> A792MSSGR550, 製造標準: >> ASTM, 表面處理劑種類: >> Z, 表面處理劑塗佈量: >> Z, 伸長率測試: >> N, 硬度測試碼: >> N, 抗拉強度測試: >> N, 降伏強度測試: >> N, 訂單正面顏色(五碼): >> SR628, 正面漆膜厚: >> 25, 正面漆塗漆型式幾塗幾烤: >> 2, 修邊碼: >> Y, 重量碼: >> AW, 鋼捲捲向: >> O, 鍍層碼: >> AZM150, | *:
PPGL | 2505EFE024/001 |  | 1. 製造標準為MS、ASTM或銷新加坡之訂單，若無技術指定優先用料，請優先使用國內料，勿使用ANFEN (OFP00406)-{.不符.} | 1. 製造標準為MS、ASTM或銷新加坡之訂單，若無技術指定優先用料，請優先使用國內料，勿使用ANFEN (OFP00406)-{.不符.} 2. 【提醒】！本單為直立式包裝，嚴禁鍍鋅或烤漆後以STAGGER捲取 (OFP00451)-{.不符.} 3. ※超耐候一系列用途要確認是否有英制公差需求，有英制公差需求時選配碼用ON027※ (OFP00680)-{.不符.} 4. 此經銷商有簽訂1/2厚度公差保證(無厚度變異),請調整冷軋與鍍鋅厚度公差管制範圍. 保證 ASTM 厚度公差 (OFP00180)-{.不符.} | 訂單:2505EFE024/001 CPL <生產備註> 事項如下 . 除HGI/ HGL 訂單邊緣不噴油. 其餘皆側緣噴油 (RMK00285) . 【美加訂單生產注意事項-CPL】1.客戶美加地區訂單實施修邊刀最大使用顆數上限(20顆) (RMK00717) . 【美加訂單生產注意事項-CPL】2.排程備註:注意修邊品質與毛邊 (RMK00717) . 【美加訂單生產注意事項-CPL】3.去毛邊輥的管制：兩側壓力均設定1.0 kg/cm2 (RMK00717) | 訂單:2505EFE024/001 CR1 <生產備註> 事項如下 . 此經銷商保證平均厚度在1/2厚度公差內，厚度量測NG時，如單位長度符合範圍，請放行 (RMK00402) . 【美加訂單生產注意事項-CR】1.兩側各加開一個spot cooling增加冷卻效果。 (RMK00717) . 【美加訂單生產注意事項-CR】2.發生毛邊時，請降速生產減輕毛邊程度，暫留討論後再處置。 (RMK00717) | 訂單:2505EFE024/001 CR2 <生產備註> 事項如下 . 此經銷商保證平均厚度在1/2厚度公差內，厚度量測NG時，如單位長度符合範圍，請放行 (RMK00402) . 【美加訂單生產注意事項-CR】1.兩側各加開一個spot cooling增加冷卻效果。 (RMK00717) . 【美加訂單生產注意事項-CR】2.發生毛邊時，請降速生產減輕毛邊程度，暫留討論後再處置。 (RMK00717) | 訂單:2505EFE024/001 CG1 <生產備註> 事項如下 . 鍍鋅表面不可有鋅痕、壓痕、凹陷、及刮傷 、應變痕等。 (RMK00054) . 此經銷商保證平均厚度在1/2厚度公差內，厚度量測NG時，如單位長度符合範圍，請放行 (RMK00402) . 鍍層 AZ150 (含) 以上 , 鋅花等級 C~E 目標D，避免鋅花晶界明顯後續造成烤漆點狀未塗漆。 (RMK00565) . 【美加訂單生產注意事項-CG1】副操確認完回控制室後，於生產排程鋼號旁簽名紀錄，以利後續追查(該排程生產完，排程單將保留)。 (RMK00717) . 【美加訂單生產注意事項-CG1】中央段副操每顆銲道出Pot時觀察銲道同時，確認Beaver Tail與鋼板接觸之Guide Roll羊毛氈狀況，並適時添加潤滑油(避免乾掉)。 (RMK00717) | 訂單:2505EFE024/001 CG2 <生產備註> 事項如下 . 鍍鋅表面不可有鋅痕、壓痕、凹陷、及刮傷 、應變痕等。 (RMK00054) . 此經銷商保證平均厚度在1/2厚度公差內，厚度量測NG時，如單位長度符合範圍，請放行 (RMK00402) . 鍍層 AZ150 (含) 以上 , 鋅花等級 C~E 目標D，避免鋅花晶界明顯後續造成烤漆點狀未塗漆。 (RMK00565) . 【美加訂單生產注意事項-CG2】1.使用SUB-NOZZLE (RMK00717) | 訂單:2505EFE024/001 CC1 <生產備註> 事項如下 . 正面面漆(20U)及正面總膜厚(25U)要求管制90%以上之膜厚,未達標準降級. (RMK00054) . 若背面面漆(20U)及背面總膜厚(25U)時要求管制90%以上之膜厚,未達標準降級 (RMK00054) . 面漆=18U(90%)~請購基準22U(110%),標準板總膜厚=5+20U(100%面漆). (RMK00054) . 30CM*全寬*留1塊給LAB及1塊給塗料商, (RMK00054) . 此經銷商保證平均厚度在1/2厚度公差內，厚度量測NG時，如單位長度符合範圍，請放行 (RMK00402) . 【捲取】注意！本單為直立式包裝。禁用STAGGER捲取送包裝！送RCL重處理例外。 (RMK00512) . 【美加訂單生產注意事項-CCP】1.請烤漆入口依照正背面漆鋼捲投向規定進行鋼捲投入。 (RMK00717) . 【美加訂單生產注意事項-CCP】2.烤漆入口依照鋼捲投向規定進行鋼捲投入。(CR1/CG1 CR2/CG2-->正向入料。CR1/CG2 CR2/CG1-->反向入料) (RMK00717) . 【美加訂單生產注意事項-CCP】3.此訂單背面漆一律採Nature塗裝，塗裝黏度設定40秒以上 (RMK00717) | 訂單:2505EFE024/001 CC2 <生產備註> 事項如下 . 正面面漆(20U)及正面總膜厚(25U)要求管制90%以上之膜厚,未達標準降級. (RMK00054) . 若背面面漆(20U)及背面總膜厚(25U)時要求管制90%以上之膜厚,未達標準降級 (RMK00054) . 面漆=18U(90%)~請購基準22U(110%),標準板總膜厚=5+20U(100%面漆). (RMK00054) . 30CM*全寬*留1塊給LAB及1塊給塗料商, (RMK00054) . 此經銷商保證平均厚度在1/2厚度公差內，厚度量測NG時，如單位長度符合範圍，請放行 (RMK00402) . 【捲取】注意！本單為直立式包裝。禁用STAGGER捲取送包裝！送RCL重處理例外。 (RMK00512) . 【美加訂單生產注意事項-CCP】1.請烤漆入口依照正背面漆鋼捲投向規定進行鋼捲投入。 (RMK00717) . 【美加訂單生產注意事項-CCP】2.烤漆入口依照鋼捲投向規定進行鋼捲投入。(CR1/CG1 CR2/CG2-->正向入料。CR1/CG2 CR2/CG1-->反向入料) (RMK00717) . 【美加訂單生產注意事項-CCP】3.此訂單背面漆一律採Nature塗裝，塗裝黏度設定40秒以上 (RMK00717) | 訂單:2505EFE024/001 RCL <生產備註> 事項如下 . 【捲取】注意！本單為直立式包裝。禁用STAGGER捲取送包裝！送RCL重處理例外。 (RMK00512) | 訂單:2505EFE024/001 CCPK 無 <生產備註> 事項 | 訂單:2505EFE024/001 CGQC <品檢備註> 事項如下 . 鍍層 AZ150 (含) 以上 , 鋅花等級 C~E 目標D，避免鋅花晶界明顯後續造成烤漆點狀未塗漆。 (RMK00565) | 訂單:2505EFE024/001 CCQC <品檢備註> 事項如下 . 【捲取】注意！本單為直立式包裝。禁用STAGGER捲取送包裝！送RCL重處理例外。 (RMK00512) | 訂單:2505EFE024/001 TOL 無 <生產備註> 事項 |  | 訂單 2505EFE024/001 修改記錄如下: 20250325 08:28:37 (22021) 退火碼: >> H2, 用途碼: >> COG003, 背面標示: >> S000, 訂單背面顏色(五碼): >> BW73Y, 背面漆膜厚: >> 12.5, 背面漆塗漆型式幾塗幾烤: >> 2, 鉻酸鹽: >> Z, 訂單厚度: >> 0.02, 訂單重: >> 40, 重量容許率(下限): >> 10, 重量容許率(上限): >> 10, 訂單寬度: >> 43.25, 鍍製方式: >> AC, 鋼捲內徑: >> 508, 鋼捲下限重: >> 2.27, 鋼捲上限重: >> 4.5, 壓花條件碼: >> -, 表面花紋: >> R, 綠色識別碼: >> -, 印刷輥號: >> -, 產品代碼: >> PPGL, 皮膜碼: >> -, 單位別: >> I, 油品種類: >> Z, 塗油量: >> Z, 包裝代碼: >> E0 , 保護膜碼: >> -, 客戶試片取樣型式: >> -, 調質碼: >> S, 套筒碼: >> N , 規格: >> A792SSGR80, 製造標準: >> ASTM, 表面處理劑種類: >> Z, 表面處理劑塗佈量: >> Z, 伸長率測試: >> N, 硬度測試碼: >> N, 抗拉強度測試: >> N, 降伏強度測試: >> N, 訂單正面顏色(五碼): >> SYS2Y, 正面漆膜厚: >> 25, 正面漆塗漆型式幾塗幾烤: >> 2, 修邊碼: >> Y, 重量碼: >> AW, 鋼捲捲向: >> O, 鍍層碼: >> AZ50, | F:保證1/2 ASTM 厚度公差 | [訂單訊息通知] 2025/04/21 上午 07:47:11 *** (秦大維 >> 通知 >> DongZe Wu) 訊息 : 注意！訂單備註"THICKNESS IS AIMING 0.018'MIN=0.457 mm" 依訂單尺寸實際產出厚度大致為 "0.525~0.572 mm"。雖是 AIMING 但有點離譜！
PPGL | 2505EFE032/001 |  | 1. 製造標準為MS、ASTM或銷新加坡之訂單，若無技術指定優先用料，請優先使用國內料，勿使用ANFEN (OFP00406)-{.不符.} | 1. 製造標準為MS、ASTM或銷新加坡之訂單，若無技術指定優先用料，請優先使用國內料，勿使用ANFEN (OFP00406)-{.不符.} 2. 【提醒】！本單為直立式包裝，嚴禁鍍鋅或烤漆後以STAGGER捲取 (OFP00451)-{.不符.} 3. ※超耐候一系列用途要確認是否有英制公差需求，有英制公差需求時選配碼用ON027※ (OFP00680)-{.不符.} 4. 此經銷商有簽訂1/2厚度公差保證(無厚度變異),請調整冷軋與鍍鋅厚度公差管制範圍. 保證 ASTM 厚度公差 (OFP00180)-{.不符.} | 訂單:2505EFE032/001 CPL <生產備註> 事項如下 . 除HGI/ HGL 訂單邊緣不噴油. 其餘皆側緣噴油 (RMK00285) . 【美加訂單生產注意事項-CPL】1.客戶美加地區訂單實施修邊刀最大使用顆數上限(20顆) (RMK00717) . 【美加訂單生產注意事項-CPL】2.排程備註:注意修邊品質與毛邊 (RMK00717) . 【美加訂單生產注意事項-CPL】3.去毛邊輥的管制：兩側壓力均設定1.0 kg/cm2 (RMK00717) | 訂單:2505EFE032/001 CR1 <生產備註> 事項如下 . 此經銷商保證平均厚度在1/2厚度公差內，厚度量測NG時，如單位長度符合範圍，請放行 (RMK00402) . 此客戶有保證 全板形 急峻度 ≦ 0.7% ( ≦ 12 I-UNIT ) (RMK00583) . 【美加訂單生產注意事項-CR】1.兩側各加開一個spot cooling增加冷卻效果。 (RMK00717) . 【美加訂單生產注意事項-CR】2.發生毛邊時，請降速生產減輕毛邊程度，暫留討論後再處置。 (RMK00717) | 訂單:2505EFE032/001 CR2 <生產備註> 事項如下 . 此經銷商保證平均厚度在1/2厚度公差內，厚度量測NG時，如單位長度符合範圍，請放行 (RMK00402) . 此客戶有保證 全板形 急峻度 ≦ 0.7% ( ≦ 12 I-UNIT ) (RMK00583) . 【美加訂單生產注意事項-CR】1.兩側各加開一個spot cooling增加冷卻效果。 (RMK00717) . 【美加訂單生產注意事項-CR】2.發生毛邊時，請降速生產減輕毛邊程度，暫留討論後再處置。 (RMK00717) | 訂單:2505EFE032/001 CG1 <生產備註> 事項如下 . 鍍鋅表面不可有鋅痕、壓痕、凹陷、及刮傷 、應變痕等。 (RMK00054) . 此經銷商保證平均厚度在1/2厚度公差內，厚度量測NG時，如單位長度符合範圍，請放行 (RMK00402) . 鍍層 AZ150 (含) 以上 , 鋅花等級 C~E 目標D，避免鋅花晶界明顯後續造成烤漆點狀未塗漆。 (RMK00565) . 此客戶有保證 全板形 急峻度 ≦ 0.7% ( ≦ 12 I-UNIT ) (RMK00583) . 【美加訂單生產注意事項-CG1】副操確認完回控制室後，於生產排程鋼號旁簽名紀錄，以利後續追查(該排程生產完，排程單將保留)。 (RMK00717) . 【美加訂單生產注意事項-CG1】中央段副操每顆銲道出Pot時觀察銲道同時，確認Beaver Tail與鋼板接觸之Guide Roll羊毛氈狀況，並適時添加潤滑油(避免乾掉)。 (RMK00717) | 訂單:2505EFE032/001 CG2 <生產備註> 事項如下 . 鍍鋅表面不可有鋅痕、壓痕、凹陷、及刮傷 、應變痕等。 (RMK00054) . 此經銷商保證平均厚度在1/2厚度公差內，厚度量測NG時，如單位長度符合範圍，請放行 (RMK00402) . 鍍層 AZ150 (含) 以上 , 鋅花等級 C~E 目標D，避免鋅花晶界明顯後續造成烤漆點狀未塗漆。 (RMK00565) . 此客戶有保證 全板形 急峻度 ≦ 0.7% ( ≦ 12 I-UNIT ) (RMK00583) . 【美加訂單生產注意事項-CG2】1.使用SUB-NOZZLE (RMK00717) | 訂單:2505EFE032/001 CC1 <生產備註> 事項如下 . 正面面漆(20U)及正面總膜厚(25U)要求管制90%以上之膜厚,未達標準降級. (RMK00054) . 若背面面漆(20U)及背面總膜厚(25U)時要求管制90%以上之膜厚,未達標準降級 (RMK00054) . 面漆=18U(90%)~請購基準22U(110%),標準板總膜厚=5+20U(100%面漆). (RMK00054) . 30CM*全寬*留1塊給LAB及1塊給塗料商, (RMK00054) . 【色差】1.1.此客戶對面漆(非B開頭之色碼)目視色差要求較高,請依限度樣本進行目視色差管制★--->發生過訴賠 (RMK00248) . 【色差】1.2.若針對特殊顏色需特別管理時，請品檢忽略1.1.的規定以特別規定為主 (RMK00248) . 此經銷商保證平均厚度在1/2厚度公差內，厚度量測NG時，如單位長度符合範圍，請放行 (RMK00402) . 【捲取】注意！本單為直立式包裝。禁用STAGGER捲取送包裝！送RCL重處理例外。 (RMK00512) . 此客戶有保證 全板形 急峻度 ≦ 0.7% ( ≦ 12 I-UNIT ) (RMK00583) . 【美加訂單生產注意事項-CCP】1.請烤漆入口依照正背面漆鋼捲投向規定進行鋼捲投入。 (RMK00717) . 【美加訂單生產注意事項-CCP】2.烤漆入口依照鋼捲投向規定進行鋼捲投入。(CR1/CG1 CR2/CG2-->正向入料。CR1/CG2 CR2/CG1-->反向入料) (RMK00717) . 【美加訂單生產注意事項-CCP】3.此訂單背面漆一律採Nature塗裝，塗裝黏度設定40秒以上 (RMK00717) | 訂單:2505EFE032/001 CC2 <生產備註> 事項如下 . 正面面漆(20U)及正面總膜厚(25U)要求管制90%以上之膜厚,未達標準降級. (RMK00054) . 若背面面漆(20U)及背面總膜厚(25U)時要求管制90%以上之膜厚,未達標準降級 (RMK00054) . 面漆=18U(90%)~請購基準22U(110%),標準板總膜厚=5+20U(100%面漆). (RMK00054) . 30CM*全寬*留1塊給LAB及1塊給塗料商, (RMK00054) . 【色差】1.1.此客戶對面漆(非B開頭之色碼)目視色差要求較高,請依限度樣本進行目視色差管制★--->發生過訴賠 (RMK00248) . 【色差】1.2.若針對特殊顏色需特別管理時，請品檢忽略1.1.的規定以特別規定為主 (RMK00248) . 此經銷商保證平均厚度在1/2厚度公差內，厚度量測NG時，如單位長度符合範圍，請放行 (RMK00402) . 【捲取】注意！本單為直立式包裝。禁用STAGGER捲取送包裝！送RCL重處理例外。 (RMK00512) . 此客戶有保證 全板形 急峻度 ≦ 0.7% ( ≦ 12 I-UNIT ) (RMK00583) . 【美加訂單生產注意事項-CCP】1.請烤漆入口依照正背面漆鋼捲投向規定進行鋼捲投入。 (RMK00717) . 【美加訂單生產注意事項-CCP】2.烤漆入口依照鋼捲投向規定進行鋼捲投入。(CR1/CG1 CR2/CG2-->正向入料。CR1/CG2 CR2/CG1-->反向入料) (RMK00717) . 【美加訂單生產注意事項-CCP】3.此訂單背面漆一律採Nature塗裝，塗裝黏度設定40秒以上 (RMK00717) | 訂單:2505EFE032/001 RCL <生產備註> 事項如下 . 【捲取】注意！本單為直立式包裝。禁用STAGGER捲取送包裝！送RCL重處理例外。 (RMK00512) | 訂單:2505EFE032/001 CCPK 無 <生產備註> 事項 | 訂單:2505EFE032/001 CGQC <品檢備註> 事項如下 . 鍍層 AZ150 (含) 以上 , 鋅花等級 C~E 目標D，避免鋅花晶界明顯後續造成烤漆點狀未塗漆。 (RMK00565) | 訂單:2505EFE032/001 CCQC <品檢備註> 事項如下 . 【色差】1.1.此客戶對面漆(非B開頭之色碼)目視色差要求較高,請依限度樣本進行目視色差管制★--->發生過訴賠 (RMK00248) . 【色差】1.2.若針對特殊顏色需特別管理時，請品檢忽略1.1.的規定以特別規定為主 (RMK00248) . 【捲取】注意！本單為直立式包裝。禁用STAGGER捲取送包裝！送RCL重處理例外。 (RMK00512) | 訂單:2505EFE032/001 TOL 無 <生產備註> 事項 |  | 訂單 2505EFE032/001 修改記錄如下: 20250416 10:41:14 (06023) 退火碼: >> H2, 用途碼: >> COG003, 背面標示: >> S000, 訂單背面顏色(五碼): >> BW73Z, 背面漆膜厚: >> NOM, 背面漆塗漆型式幾塗幾烤: >> 2, 鉻酸鹽: >> Z, 訂單厚度: >> 0.015, 訂單重: >> 40, 重量容許率(下限): >> 10, 重量容許率(上限): >> 10, 訂單寬度: >> 41, 鍍製方式: >> AC, 鋼捲內徑: >> 508, 鋼捲下限重: >> 3, 鋼捲上限重: >> 4.5, 壓花條件碼: >> -, 表面花紋: >> R, 綠色識別碼: >> -, 印刷輥號: >> -, 產品代碼: >> PPGL, 皮膜碼: >> -, 單位別: >> I, 油品種類: >> Z, 塗油量: >> Z, 包裝代碼: >> E0 , 保護膜碼: >> -, 客戶試片取樣型式: >> -, 調質碼: >> S, 套筒碼: >> P , 規格: >> A792SSGR80, 製造標準: >> ASTM, 表面處理劑種類: >> Z, 表面處理劑塗佈量: >> Z, 伸長率測試: >> N, 硬度測試碼: >> N, 抗拉強度測試: >> N, 降伏強度測試: >> N, 厚度變異: >> 0, 訂單正面顏色(五碼): >> SBH36, 正面漆膜厚: >> 25, 正面漆塗漆型式幾塗幾烤: >> 2, 修邊碼: >> Y, 重量碼: >> AW, 鋼捲捲向: >> O, 鍍層碼: >> AZ50, | F:保證1/2 ASTM 厚度公差
PPGL | 2505EFE032/002 |  | 1. 製造標準為MS、ASTM或銷新加坡之訂單，若無技術指定優先用料，請優先使用國內料，勿使用ANFEN (OFP00406)-{.不符.} | 1. 製造標準為MS、ASTM或銷新加坡之訂單，若無技術指定優先用料，請優先使用國內料，勿使用ANFEN (OFP00406)-{.不符.} 2. 【提醒】！本單為直立式包裝，嚴禁鍍鋅或烤漆後以STAGGER捲取 (OFP00451)-{.不符.} 3. ※超耐候一系列用途要確認是否有英制公差需求，有英制公差需求時選配碼用ON027※ (OFP00680)-{.不符.} 4. 此經銷商有簽訂1/2厚度公差保證(無厚度變異),請調整冷軋與鍍鋅厚度公差管制範圍. 保證 ASTM 厚度公差 (OFP00180)-{.不符.} | 訂單:2505EFE032/002 CPL <生產備註> 事項如下 . 除HGI/ HGL 訂單邊緣不噴油. 其餘皆側緣噴油 (RMK00285) . 【美加訂單生產注意事項-CPL】1.客戶美加地區訂單實施修邊刀最大使用顆數上限(20顆) (RMK00717) . 【美加訂單生產注意事項-CPL】2.排程備註:注意修邊品質與毛邊 (RMK00717) . 【美加訂單生產注意事項-CPL】3.去毛邊輥的管制：兩側壓力均設定1.0 kg/cm2 (RMK00717) | 訂單:2505EFE032/002 CR1 <生產備註> 事項如下 . 此經銷商保證平均厚度在1/2厚度公差內，厚度量測NG時，如單位長度符合範圍，請放行 (RMK00402) . 此客戶有保證 全板形 急峻度 ≦ 0.7% ( ≦ 12 I-UNIT ) (RMK00583) . 【美加訂單生產注意事項-CR】1.兩側各加開一個spot cooling增加冷卻效果。 (RMK00717) . 【美加訂單生產注意事項-CR】2.發生毛邊時，請降速生產減輕毛邊程度，暫留討論後再處置。 (RMK00717) | 訂單:2505EFE032/002 CR2 <生產備註> 事項如下 . 此經銷商保證平均厚度在1/2厚度公差內，厚度量測NG時，如單位長度符合範圍，請放行 (RMK00402) . 此客戶有保證 全板形 急峻度 ≦ 0.7% ( ≦ 12 I-UNIT ) (RMK00583) . 【美加訂單生產注意事項-CR】1.兩側各加開一個spot cooling增加冷卻效果。 (RMK00717) . 【美加訂單生產注意事項-CR】2.發生毛邊時，請降速生產減輕毛邊程度，暫留討論後再處置。 (RMK00717) | 訂單:2505EFE032/002 CG1 <生產備註> 事項如下 . 鍍鋅表面不可有鋅痕、壓痕、凹陷、及刮傷 、應變痕等。 (RMK00054) . 此經銷商保證平均厚度在1/2厚度公差內，厚度量測NG時，如單位長度符合範圍，請放行 (RMK00402) . 鍍層 AZ150 (含) 以上 , 鋅花等級 C~E 目標D，避免鋅花晶界明顯後續造成烤漆點狀未塗漆。 (RMK00565) . 此客戶有保證 全板形 急峻度 ≦ 0.7% ( ≦ 12 I-UNIT ) (RMK00583) . 【美加訂單生產注意事項-CG1】副操確認完回控制室後，於生產排程鋼號旁簽名紀錄，以利後續追查(該排程生產完，排程單將保留)。 (RMK00717) . 【美加訂單生產注意事項-CG1】中央段副操每顆銲道出Pot時觀察銲道同時，確認Beaver Tail與鋼板接觸之Guide Roll羊毛氈狀況，並適時添加潤滑油(避免乾掉)。 (RMK00717) | 訂單:2505EFE032/002 CG2 <生產備註> 事項如下 . 鍍鋅表面不可有鋅痕、壓痕、凹陷、及刮傷 、應變痕等。 (RMK00054) . 此經銷商保證平均厚度在1/2厚度公差內，厚度量測NG時，如單位長度符合範圍，請放行 (RMK00402) . 鍍層 AZ150 (含) 以上 , 鋅花等級 C~E 目標D，避免鋅花晶界明顯後續造成烤漆點狀未塗漆。 (RMK00565) . 此客戶有保證 全板形 急峻度 ≦ 0.7% ( ≦ 12 I-UNIT ) (RMK00583) . 【美加訂單生產注意事項-CG2】1.使用SUB-NOZZLE (RMK00717) | 訂單:2505EFE032/002 CC1 <生產備註> 事項如下 . 正面面漆(20U)及正面總膜厚(25U)要求管制90%以上之膜厚,未達標準降級. (RMK00054) . 若背面面漆(20U)及背面總膜厚(25U)時要求管制90%以上之膜厚,未達標準降級 (RMK00054) . 面漆=18U(90%)~請購基準22U(110%),標準板總膜厚=5+20U(100%面漆). (RMK00054) . 30CM*全寬*留1塊給LAB及1塊給塗料商, (RMK00054) . 【色差】1.1.此客戶對面漆(非B開頭之色碼)目視色差要求較高,請依限度樣本進行目視色差管制★--->發生過訴賠 (RMK00248) . 【色差】1.2.若針對特殊顏色需特別管理時，請品檢忽略1.1.的規定以特別規定為主 (RMK00248) . 此經銷商保證平均厚度在1/2厚度公差內，厚度量測NG時，如單位長度符合範圍，請放行 (RMK00402) . 【捲取】注意！本單為直立式包裝。禁用STAGGER捲取送包裝！送RCL重處理例外。 (RMK00512) . 此客戶有保證 全板形 急峻度 ≦ 0.7% ( ≦ 12 I-UNIT ) (RMK00583) . 【美加訂單生產注意事項-CCP】1.請烤漆入口依照正背面漆鋼捲投向規定進行鋼捲投入。 (RMK00717) . 【美加訂單生產注意事項-CCP】2.烤漆入口依照鋼捲投向規定進行鋼捲投入。(CR1/CG1 CR2/CG2-->正向入料。CR1/CG2 CR2/CG1-->反向入料) (RMK00717) . 【美加訂單生產注意事項-CCP】3.此訂單背面漆一律採Nature塗裝，塗裝黏度設定40秒以上 (RMK00717) | 訂單:2505EFE032/002 CC2 <生產備註> 事項如下 . 正面面漆(20U)及正面總膜厚(25U)要求管制90%以上之膜厚,未達標準降級. (RMK00054) . 若背面面漆(20U)及背面總膜厚(25U)時要求管制90%以上之膜厚,未達標準降級 (RMK00054) . 面漆=18U(90%)~請購基準22U(110%),標準板總膜厚=5+20U(100%面漆). (RMK00054) . 30CM*全寬*留1塊給LAB及1塊給塗料商, (RMK00054) . 【色差】1.1.此客戶對面漆(非B開頭之色碼)目視色差要求較高,請依限度樣本進行目視色差管制★--->發生過訴賠 (RMK00248) . 【色差】1.2.若針對特殊顏色需特別管理時，請品檢忽略1.1.的規定以特別規定為主 (RMK00248) . 此經銷商保證平均厚度在1/2厚度公差內，厚度量測NG時，如單位長度符合範圍，請放行 (RMK00402) . 【捲取】注意！本單為直立式包裝。禁用STAGGER捲取送包裝！送RCL重處理例外。 (RMK00512) . 此客戶有保證 全板形 急峻度 ≦ 0.7% ( ≦ 12 I-UNIT ) (RMK00583) . 【美加訂單生產注意事項-CCP】1.請烤漆入口依照正背面漆鋼捲投向規定進行鋼捲投入。 (RMK00717) . 【美加訂單生產注意事項-CCP】2.烤漆入口依照鋼捲投向規定進行鋼捲投入。(CR1/CG1 CR2/CG2-->正向入料。CR1/CG2 CR2/CG1-->反向入料) (RMK00717) . 【美加訂單生產注意事項-CCP】3.此訂單背面漆一律採Nature塗裝，塗裝黏度設定40秒以上 (RMK00717) | 訂單:2505EFE032/002 RCL <生產備註> 事項如下 . 【捲取】注意！本單為直立式包裝。禁用STAGGER捲取送包裝！送RCL重處理例外。 (RMK00512) | 訂單:2505EFE032/002 CCPK 無 <生產備註> 事項 | 訂單:2505EFE032/002 CGQC <品檢備註> 事項如下 . 鍍層 AZ150 (含) 以上 , 鋅花等級 C~E 目標D，避免鋅花晶界明顯後續造成烤漆點狀未塗漆。 (RMK00565) | 訂單:2505EFE032/002 CCQC <品檢備註> 事項如下 . 【色差】1.1.此客戶對面漆(非B開頭之色碼)目視色差要求較高,請依限度樣本進行目視色差管制★--->發生過訴賠 (RMK00248) . 【色差】1.2.若針對特殊顏色需特別管理時，請品檢忽略1.1.的規定以特別規定為主 (RMK00248) . 【捲取】注意！本單為直立式包裝。禁用STAGGER捲取送包裝！送RCL重處理例外。 (RMK00512) | 訂單:2505EFE032/002 TOL 無 <生產備註> 事項 |  | 訂單 2505EFE032/002 修改記錄如下: 20250416 15:15:29 (25010) 退火碼: >> H2, 用途碼: >> COG003, 背面標示: >> S000, 訂單背面顏色(五碼): >> BW73Z, 背面漆膜厚: >> NOM, 背面漆塗漆型式幾塗幾烤: >> 2, 鉻酸鹽: >> Z, 訂單厚度: >> 0.015, 訂單重: >> 40, 重量容許率(下限): >> 10, 重量容許率(上限): >> 10, 訂單寬度: >> 41, 鍍製方式: >> AC, 鋼捲內徑: >> 508, 鋼捲下限重: >> 3, 鋼捲上限重: >> 4.5, 壓花條件碼: >> -, 表面花紋: >> R, 綠色識別碼: >> -, 印刷輥號: >> -, 產品代碼: >> PPGL, 皮膜碼: >> -, 單位別: >> I, 油品種類: >> Z, 塗油量: >> Z, 包裝代碼: >> E0 , 保護膜碼: >> -, 客戶試片取樣數量: >> 0, 客戶試片取樣型式: >> -, 調質碼: >> S, 套筒碼: >> P , 規格: >> A792SSGR80, 製造標準: >> ASTM, 表面處理劑種類: >> Z, 表面處理劑塗佈量: >> Z, 伸長率測試: >> N, 硬度測試碼: >> N, 抗拉強度測試: >> N, 降伏強度測試: >> N, 厚度變異: >> 0, 訂單正面顏色(五碼): >> SYH46, 正面漆膜厚: >> 25, 正面漆塗漆型式幾塗幾烤: >> 2, 修邊碼: >> Y, 重量碼: >> AW, 鋼捲捲向: >> O, 鍍層碼: >> AZ50, | F:保證1/2 ASTM 厚度公差
PPGL | 2505EFE032/003 | 1. 避免客戶下單用途別與色碼不符 (用途碼:COG001, 正面色碼:SRV3T3 不符)(OFP00029)-{.不符.} | 1. 製造標準為MS、ASTM或銷新加坡之訂單，若無技術指定優先用料，請優先使用國內料，勿使用ANFEN (OFP00406)-{.不符.} | 1. 製造標準為MS、ASTM或銷新加坡之訂單，若無技術指定優先用料，請優先使用國內料，勿使用ANFEN (OFP00406)-{.不符.} 2. 【提醒】！本單為直立式包裝，嚴禁鍍鋅或烤漆後以STAGGER捲取 (OFP00451)-{.不符.} 3. 此經銷商有簽訂1/2厚度公差保證(無厚度變異),請調整冷軋與鍍鋅厚度公差管制範圍. 保證 ASTM 厚度公差 (OFP00180)-{.不符.} | 訂單:2505EFE032/003 CPL <生產備註> 事項如下 . 除HGI/ HGL 訂單邊緣不噴油. 其餘皆側緣噴油 (RMK00285) . 【美加訂單生產注意事項-CPL】1.客戶美加地區訂單實施修邊刀最大使用顆數上限(20顆) (RMK00717) . 【美加訂單生產注意事項-CPL】2.排程備註:注意修邊品質與毛邊 (RMK00717) . 【美加訂單生產注意事項-CPL】3.去毛邊輥的管制：兩側壓力均設定1.0 kg/cm2 (RMK00717) | 訂單:2505EFE032/003 CR1 <生產備註> 事項如下 . 此經銷商保證平均厚度在1/2厚度公差內，厚度量測NG時，如單位長度符合範圍，請放行 (RMK00402) . 此客戶有保證 全板形 急峻度 ≦ 0.7% ( ≦ 12 I-UNIT ) (RMK00583) . 【美加訂單生產注意事項-CR】1.兩側各加開一個spot cooling增加冷卻效果。 (RMK00717) . 【美加訂單生產注意事項-CR】2.發生毛邊時，請降速生產減輕毛邊程度，暫留討論後再處置。 (RMK00717) | 訂單:2505EFE032/003 CR2 <生產備註> 事項如下 . 此經銷商保證平均厚度在1/2厚度公差內，厚度量測NG時，如單位長度符合範圍，請放行 (RMK00402) . 此客戶有保證 全板形 急峻度 ≦ 0.7% ( ≦ 12 I-UNIT ) (RMK00583) . 【美加訂單生產注意事項-CR】1.兩側各加開一個spot cooling增加冷卻效果。 (RMK00717) . 【美加訂單生產注意事項-CR】2.發生毛邊時，請降速生產減輕毛邊程度，暫留討論後再處置。 (RMK00717) | 訂單:2505EFE032/003 CG1 <生產備註> 事項如下 . 此經銷商保證平均厚度在1/2厚度公差內，厚度量測NG時，如單位長度符合範圍，請放行 (RMK00402) . 鍍層 AZ150 (含) 以上 , 鋅花等級 C~E 目標D，避免鋅花晶界明顯後續造成烤漆點狀未塗漆。 (RMK00565) . 此客戶有保證 全板形 急峻度 ≦ 0.7% ( ≦ 12 I-UNIT ) (RMK00583) . 鍍鋅表面不可有鋅痕、壓痕、凹陷、及刮傷 、應變痕等。 (RMK00702) . 【美加訂單生產注意事項-CG1】副操確認完回控制室後，於生產排程鋼號旁簽名紀錄，以利後續追查(該排程生產完，排程單將保留)。 (RMK00717) . 【美加訂單生產注意事項-CG1】中央段副操每顆銲道出Pot時觀察銲道同時，確認Beaver Tail與鋼板接觸之Guide Roll羊毛氈狀況，並適時添加潤滑油(避免乾掉)。 (RMK00717) | 訂單:2505EFE032/003 CG2 <生產備註> 事項如下 . 此經銷商保證平均厚度在1/2厚度公差內，厚度量測NG時，如單位長度符合範圍，請放行 (RMK00402) . 鍍層 AZ150 (含) 以上 , 鋅花等級 C~E 目標D，避免鋅花晶界明顯後續造成烤漆點狀未塗漆。 (RMK00565) . 此客戶有保證 全板形 急峻度 ≦ 0.7% ( ≦ 12 I-UNIT ) (RMK00583) . 鍍鋅表面不可有鋅痕、壓痕、凹陷、及刮傷 、應變痕等。 (RMK00702) . 【美加訂單生產注意事項-CG2】1.使用SUB-NOZZLE (RMK00717) | 訂單:2505EFE032/003 CC1 <生產備註> 事項如下 . 請品檢務必遵守 30CM*全寬*留1塊給LAB及1塊給塗料商，若背面非"B"字頭則各留2片 (RMK00105) . 品檢人員於LAB試片上註記測試物性耐久及曝曬 (RMK00105) . 【色差】1.1.此客戶對面漆(非B開頭之色碼)目視色差要求較高,請依限度樣本進行目視色差管制★--->發生過訴賠 (RMK00248) . 【色差】1.2.若針對特殊顏色需特別管理時，請品檢忽略1.1.的規定以特別規定為主 (RMK00248) . 此經銷商保證平均厚度在1/2厚度公差內，厚度量測NG時，如單位長度符合範圍，請放行 (RMK00402) . 【捲取】注意！本單為直立式包裝。禁用STAGGER捲取送包裝！送RCL重處理例外。 (RMK00512) . 此客戶有保證 全板形 急峻度 ≦ 0.7% ( ≦ 12 I-UNIT ) (RMK00583) . 【塗料扣重注意】Valspar 扣重為 200 Kg (RMK00697) . 30CM*全寬*留1塊給LAB及1塊給塗料商, (RMK00702) . 【VALSPAR】色碼第六碼"3" 面漆塗佈量≧90％，總塗佈量管制≧ 93% (RMK00702) . 【SRV3T3 特別放行標準】鉛筆≧HB， TT≦3 TT。面漆≧90%，總 mass ≧93%，背面漆 ≧90%，總 mass ≧90%，色差 正面漆 ΔE≦1.0，不管制批差異 (RMK00715) . 【美加訂單生產注意事項-CCP】1.請烤漆入口依照正背面漆鋼捲投向規定進行鋼捲投入。 (RMK00717) . 【美加訂單生產注意事項-CCP】2.烤漆入口依照鋼捲投向規定進行鋼捲投入。(CR1/CG1 CR2/CG2-->正向入料。CR1/CG2 CR2/CG1-->反向入料) (RMK00717) . 【美加訂單生產注意事項-CCP】3.此訂單背面漆一律採Nature塗裝，塗裝黏度設定40秒以上 (RMK00717) | 訂單:2505EFE032/003 CC2 <生產備註> 事項如下 . 請品檢務必遵守 30CM*全寬*留1塊給LAB及1塊給塗料商，若背面非"B"字頭則各留2片 (RMK00105) . 品檢人員於LAB試片上註記測試物性耐久及曝曬 (RMK00105) . 【色差】1.1.此客戶對面漆(非B開頭之色碼)目視色差要求較高,請依限度樣本進行目視色差管制★--->發生過訴賠 (RMK00248) . 【色差】1.2.若針對特殊顏色需特別管理時，請品檢忽略1.1.的規定以特別規定為主 (RMK00248) . 此經銷商保證平均厚度在1/2厚度公差內，厚度量測NG時，如單位長度符合範圍，請放行 (RMK00402) . 【捲取】注意！本單為直立式包裝。禁用STAGGER捲取送包裝！送RCL重處理例外。 (RMK00512) . 此客戶有保證 全板形 急峻度 ≦ 0.7% ( ≦ 12 I-UNIT ) (RMK00583) . 【塗料扣重注意】Valspar 扣重為 200 Kg (RMK00697) . 30CM*全寬*留1塊給LAB及1塊給塗料商, (RMK00702) . 【VALSPAR】色碼第六碼"3" 面漆塗佈量≧90％，總塗佈量管制≧ 93% (RMK00702) . 【SRV3T3 特別放行標準】鉛筆≧HB， TT≦3 TT。面漆≧90%，總 mass ≧93%，背面漆 ≧90%，總 mass ≧90%，色差 正面漆 ΔE≦1.0，不管制批差異 (RMK00715) . 【美加訂單生產注意事項-CCP】1.請烤漆入口依照正背面漆鋼捲投向規定進行鋼捲投入。 (RMK00717) . 【美加訂單生產注意事項-CCP】2.烤漆入口依照鋼捲投向規定進行鋼捲投入。(CR1/CG1 CR2/CG2-->正向入料。CR1/CG2 CR2/CG1-->反向入料) (RMK00717) . 【美加訂單生產注意事項-CCP】3.此訂單背面漆一律採Nature塗裝，塗裝黏度設定40秒以上 (RMK00717) | 訂單:2505EFE032/003 RCL <生產備註> 事項如下 . 【捲取】注意！本單為直立式包裝。禁用STAGGER捲取送包裝！送RCL重處理例外。 (RMK00512) | 訂單:2505EFE032/003 CCPK 無 <生產備註> 事項 | 訂單:2505EFE032/003 CGQC <品檢備註> 事項如下 . 鍍層 AZ150 (含) 以上 , 鋅花等級 C~E 目標D，避免鋅花晶界明顯後續造成烤漆點狀未塗漆。 (RMK00565) . 鍍鋅表面不可有鋅痕、壓痕、凹陷、及刮傷 、應變痕等。 (RMK00702) | 訂單:2505EFE032/003 CCQC <品檢備註> 事項如下 . 請品檢務必遵守 30CM*全寬*留1塊給LAB及1塊給塗料商，若背面非"B"字頭則各留2片 (RMK00105) . 【色差】1.1.此客戶對面漆(非B開頭之色碼)目視色差要求較高,請依限度樣本進行目視色差管制★--->發生過訴賠 (RMK00248) . 【色差】1.2.若針對特殊顏色需特別管理時，請品檢忽略1.1.的規定以特別規定為主 (RMK00248) . 【捲取】注意！本單為直立式包裝。禁用STAGGER捲取送包裝！送RCL重處理例外。 (RMK00512) . 30CM*全寬*留1塊給LAB及1塊給塗料商, (RMK00702) . 【VALSPAR】色碼第六碼"3" 面漆塗佈量≧90％，總塗佈量管制≧ 93% (RMK00702) . 【SRV3T3 特別放行標準】鉛筆≧HB， TT≦3 TT。面漆≧90%，總 mass ≧93%，背面漆 ≧90%，總 mass ≧90%，色差 正面漆 ΔE≦1.0，不管制批差異 (RMK00715) | 訂單:2505EFE032/003 TOL 無 <生產備註> 事項 |  | 訂單 2505EFE032/003 修改記錄如下: 20250416 15:14:58 (25010) 退火碼: >> H2, 用途碼: >> COG003, 背面標示: >> S000, 訂單背面顏色(五碼): >> BW73Z, 背面漆膜厚: >> NOM, 背面漆塗漆型式幾塗幾烤: >> 2, 鉻酸鹽: >> Z, 訂單厚度: >> 0.015, 訂單重: >> 40, 重量容許率(下限): >> 10, 重量容許率(上限): >> 10, 訂單寬度: >> 41, 鍍製方式: >> AC, 鋼捲內徑: >> 508, 鋼捲下限重: >> 3, 鋼捲上限重: >> 4.5, 壓花條件碼: >> -, 表面花紋: >> R, 綠色識別碼: >> -, 印刷輥號: >> -, 產品代碼: >> PPGL, 皮膜碼: >> -, 單位別: >> I, 油品種類: >> Z, 塗油量: >> Z, 包裝代碼: >> E0 , 保護膜碼: >> -, 客戶試片取樣數量: >> 0, 客戶試片取樣型式: >> -, 調質碼: >> S, 套筒碼: >> P , 規格: >> A792SSGR80, 製造標準: >> ASTM, 表面處理劑種類: >> Z, 表面處理劑塗佈量: >> Z, 伸長率測試: >> N, 硬度測試碼: >> N, 抗拉強度測試: >> N, 降伏強度測試: >> N, 厚度變異: >> 0, 訂單正面顏色(五碼): >> SRV3T, 正面漆膜厚: >> 25, 正面漆塗漆型式幾塗幾烤: >> 2, 修邊碼: >> Y, 重量碼: >> AW, 鋼捲捲向: >> O, 鍍層碼: >> AZ50, 20250416 15:28:40 (25010) 用途碼: COG003 >> COG007, 20250416 15:29:12 (25010) 用途碼: COG007 >> COG003, 20250416 15:30:52 (25010) 用途碼: COG003 >> COG014, 20250417 08:19:47 (25010) 用途碼: COG014 >> COG013, 20250418 17:14:36 (06023) 用途碼: COG013 >> COG001, | F:保證1/2 ASTM 厚度公差
PPGL | 2505EFE032/004 |  | 1. 製造標準為MS、ASTM或銷新加坡之訂單，若無技術指定優先用料，請優先使用國內料，勿使用ANFEN (OFP00406)-{.不符.} | 1. 製造標準為MS、ASTM或銷新加坡之訂單，若無技術指定優先用料，請優先使用國內料，勿使用ANFEN (OFP00406)-{.不符.} 2. 【提醒】！本單為直立式包裝，嚴禁鍍鋅或烤漆後以STAGGER捲取 (OFP00451)-{.不符.} 3. ※超耐候一系列用途要確認是否有英制公差需求，有英制公差需求時選配碼用ON027※ (OFP00680)-{.不符.} 4. 此經銷商有簽訂1/2厚度公差保證(無厚度變異),請調整冷軋與鍍鋅厚度公差管制範圍. 保證 ASTM 厚度公差 (OFP00180)-{.不符.} | 訂單:2505EFE032/004 CPL <生產備註> 事項如下 . 除HGI/ HGL 訂單邊緣不噴油. 其餘皆側緣噴油 (RMK00285) . 【美加訂單生產注意事項-CPL】1.客戶美加地區訂單實施修邊刀最大使用顆數上限(20顆) (RMK00717) . 【美加訂單生產注意事項-CPL】2.排程備註:注意修邊品質與毛邊 (RMK00717) . 【美加訂單生產注意事項-CPL】3.去毛邊輥的管制：兩側壓力均設定1.0 kg/cm2 (RMK00717) | 訂單:2505EFE032/004 CR1 <生產備註> 事項如下 . 此經銷商保證平均厚度在1/2厚度公差內，厚度量測NG時，如單位長度符合範圍，請放行 (RMK00402) . 此客戶有保證 全板形 急峻度 ≦ 0.7% ( ≦ 12 I-UNIT ) (RMK00583) . 【美加訂單生產注意事項-CR】1.兩側各加開一個spot cooling增加冷卻效果。 (RMK00717) . 【美加訂單生產注意事項-CR】2.發生毛邊時，請降速生產減輕毛邊程度，暫留討論後再處置。 (RMK00717) | 訂單:2505EFE032/004 CR2 <生產備註> 事項如下 . 此經銷商保證平均厚度在1/2厚度公差內，厚度量測NG時，如單位長度符合範圍，請放行 (RMK00402) . 此客戶有保證 全板形 急峻度 ≦ 0.7% ( ≦ 12 I-UNIT ) (RMK00583) . 【美加訂單生產注意事項-CR】1.兩側各加開一個spot cooling增加冷卻效果。 (RMK00717) . 【美加訂單生產注意事項-CR】2.發生毛邊時，請降速生產減輕毛邊程度，暫留討論後再處置。 (RMK00717) | 訂單:2505EFE032/004 CG1 <生產備註> 事項如下 . 鍍鋅表面不可有鋅痕、壓痕、凹陷、及刮傷 、應變痕等。 (RMK00054) . 此經銷商保證平均厚度在1/2厚度公差內，厚度量測NG時，如單位長度符合範圍，請放行 (RMK00402) . 鍍層 AZ150 (含) 以上 , 鋅花等級 C~E 目標D，避免鋅花晶界明顯後續造成烤漆點狀未塗漆。 (RMK00565) . 此客戶有保證 全板形 急峻度 ≦ 0.7% ( ≦ 12 I-UNIT ) (RMK00583) . 【美加訂單生產注意事項-CG1】副操確認完回控制室後，於生產排程鋼號旁簽名紀錄，以利後續追查(該排程生產完，排程單將保留)。 (RMK00717) . 【美加訂單生產注意事項-CG1】中央段副操每顆銲道出Pot時觀察銲道同時，確認Beaver Tail與鋼板接觸之Guide Roll羊毛氈狀況，並適時添加潤滑油(避免乾掉)。 (RMK00717) | 訂單:2505EFE032/004 CG2 <生產備註> 事項如下 . 鍍鋅表面不可有鋅痕、壓痕、凹陷、及刮傷 、應變痕等。 (RMK00054) . 此經銷商保證平均厚度在1/2厚度公差內，厚度量測NG時，如單位長度符合範圍，請放行 (RMK00402) . 鍍層 AZ150 (含) 以上 , 鋅花等級 C~E 目標D，避免鋅花晶界明顯後續造成烤漆點狀未塗漆。 (RMK00565) . 此客戶有保證 全板形 急峻度 ≦ 0.7% ( ≦ 12 I-UNIT ) (RMK00583) . 【美加訂單生產注意事項-CG2】1.使用SUB-NOZZLE (RMK00717) | 訂單:2505EFE032/004 CC1 <生產備註> 事項如下 . 【色差】色差放行標準為DE<= 2.0，只管制當批無明顯目視色差，不管制批差異。 (RMK-E_CHIN) . 正面面漆(20U)及正面總膜厚(25U)要求管制90%以上之膜厚,未達標準降級. (RMK00054) . 若背面面漆(20U)及背面總膜厚(25U)時要求管制90%以上之膜厚,未達標準降級 (RMK00054) . 面漆=18U(90%)~請購基準22U(110%),標準板總膜厚=5+20U(100%面漆). (RMK00054) . 30CM*全寬*留1塊給LAB及1塊給塗料商, (RMK00054) . 【色差】1.1.此客戶對面漆(非B開頭之色碼)目視色差要求較高,請依限度樣本進行目視色差管制★--->發生過訴賠 (RMK00248) . 【色差】1.2.若針對特殊顏色需特別管理時，請品檢忽略1.1.的規定以特別規定為主 (RMK00248) . 此經銷商保證平均厚度在1/2厚度公差內，厚度量測NG時，如單位長度符合範圍，請放行 (RMK00402) . 【捲取】注意！本單為直立式包裝。禁用STAGGER捲取送包裝！送RCL重處理例外。 (RMK00512) . 此客戶有保證 全板形 急峻度 ≦ 0.7% ( ≦ 12 I-UNIT ) (RMK00583) . 【美加訂單生產注意事項-CCP】1.請烤漆入口依照正背面漆鋼捲投向規定進行鋼捲投入。 (RMK00717) . 【美加訂單生產注意事項-CCP】2.烤漆入口依照鋼捲投向規定進行鋼捲投入。(CR1/CG1 CR2/CG2-->正向入料。CR1/CG2 CR2/CG1-->反向入料) (RMK00717) . 【美加訂單生產注意事項-CCP】3.此訂單背面漆一律採Nature塗裝，塗裝黏度設定40秒以上 (RMK00717) | 訂單:2505EFE032/004 CC2 <生產備註> 事項如下 . 【色差】色差放行標準為DE<= 2.0，只管制當批無明顯目視色差，不管制批差異。 (RMK-E_CHIN) . 正面面漆(20U)及正面總膜厚(25U)要求管制90%以上之膜厚,未達標準降級. (RMK00054) . 若背面面漆(20U)及背面總膜厚(25U)時要求管制90%以上之膜厚,未達標準降級 (RMK00054) . 面漆=18U(90%)~請購基準22U(110%),標準板總膜厚=5+20U(100%面漆). (RMK00054) . 30CM*全寬*留1塊給LAB及1塊給塗料商, (RMK00054) . 【色差】1.1.此客戶對面漆(非B開頭之色碼)目視色差要求較高,請依限度樣本進行目視色差管制★--->發生過訴賠 (RMK00248) . 【色差】1.2.若針對特殊顏色需特別管理時，請品檢忽略1.1.的規定以特別規定為主 (RMK00248) . 此經銷商保證平均厚度在1/2厚度公差內，厚度量測NG時，如單位長度符合範圍，請放行 (RMK00402) . 【捲取】注意！本單為直立式包裝。禁用STAGGER捲取送包裝！送RCL重處理例外。 (RMK00512) . 此客戶有保證 全板形 急峻度 ≦ 0.7% ( ≦ 12 I-UNIT ) (RMK00583) . 【美加訂單生產注意事項-CCP】1.請烤漆入口依照正背面漆鋼捲投向規定進行鋼捲投入。 (RMK00717) . 【美加訂單生產注意事項-CCP】2.烤漆入口依照鋼捲投向規定進行鋼捲投入。(CR1/CG1 CR2/CG2-->正向入料。CR1/CG2 CR2/CG1-->反向入料) (RMK00717) . 【美加訂單生產注意事項-CCP】3.此訂單背面漆一律採Nature塗裝，塗裝黏度設定40秒以上 (RMK00717) | 訂單:2505EFE032/004 RCL <生產備註> 事項如下 . 【捲取】注意！本單為直立式包裝。禁用STAGGER捲取送包裝！送RCL重處理例外。 (RMK00512) | 訂單:2505EFE032/004 CCPK 無 <生產備註> 事項 | 訂單:2505EFE032/004 CGQC <品檢備註> 事項如下 . 鍍層 AZ150 (含) 以上 , 鋅花等級 C~E 目標D，避免鋅花晶界明顯後續造成烤漆點狀未塗漆。 (RMK00565) | 訂單:2505EFE032/004 CCQC <品檢備註> 事項如下 . 【色差】色差放行標準為DE<= 2.0，只管制當批無明顯目視色差，不管制批差異。 (RMK-E_CHIN) . 【色差】1.1.此客戶對面漆(非B開頭之色碼)目視色差要求較高,請依限度樣本進行目視色差管制★--->發生過訴賠 (RMK00248) . 【色差】1.2.若針對特殊顏色需特別管理時，請品檢忽略1.1.的規定以特別規定為主 (RMK00248) . 【捲取】注意！本單為直立式包裝。禁用STAGGER捲取送包裝！送RCL重處理例外。 (RMK00512) | 訂單:2505EFE032/004 TOL 無 <生產備註> 事項 | 【色差】色差放行標準為DE<= 2.0，只管制當批無明顯目視色差，不管制批差異。^^/CC1/CC2/CCQC/ <<.E_CHIN 2025/04/21 08:18.>> | 訂單 2505EFE032/004 修改記錄如下: 20250416 15:26:03 (25010) 退火碼: >> H2, 用途碼: >> COG003, 背面標示: >> S000, 訂單背面顏色(五碼): >> BW73Z, 背面漆膜厚: >> NOM, 背面漆塗漆型式幾塗幾烤: >> 2, 鉻酸鹽: >> Z, 訂單厚度: >> 0.015, 訂單重: >> 40, 重量容許率(下限): >> 10, 重量容許率(上限): >> 10, 訂單寬度: >> 41, 鍍製方式: >> AC, 鋼捲內徑: >> 508, 鋼捲下限重: >> 3, 鋼捲上限重: >> 4.5, 壓花條件碼: >> -, 表面花紋: >> R, 綠色識別碼: >> -, 印刷輥號: >> -, 產品代碼: >> PPGL, 皮膜碼: >> -, 單位別: >> I, 油品種類: >> Z, 塗油量: >> Z, 包裝代碼: >> E0 , 保護膜碼: >> -, 客戶試片取樣數量: >> 0, 客戶試片取樣型式: >> -, 調質碼: >> S, 套筒碼: >> P , 規格: >> A792SSGR80, 製造標準: >> ASTM, 表面處理劑種類: >> Z, 表面處理劑塗佈量: >> Z, 伸長率測試: >> N, 硬度測試碼: >> N, 抗拉強度測試: >> N, 降伏強度測試: >> N, 厚度變異: >> 0, 訂單正面顏色(五碼): >> SGT7Q, 正面漆膜厚: >> 25, 正面漆塗漆型式幾塗幾烤: >> 2, 修邊碼: >> Y, 重量碼: >> AW, 鋼捲捲向: >> O, 鍍層碼: >> AZ50, 20250416 15:27:51 (25010) 用途碼: COG003 >> COG007, | F:保證1/2 ASTM 厚度公差
PPGL | 2505EFE032/005 |  | 1. 製造標準為MS、ASTM或銷新加坡之訂單，若無技術指定優先用料，請優先使用國內料，勿使用ANFEN (OFP00406)-{.不符.} | 1. 製造標準為MS、ASTM或銷新加坡之訂單，若無技術指定優先用料，請優先使用國內料，勿使用ANFEN (OFP00406)-{.不符.} 2. 【提醒】！本單為直立式包裝，嚴禁鍍鋅或烤漆後以STAGGER捲取 (OFP00451)-{.不符.} 3. 此經銷商有簽訂1/2厚度公差保證(無厚度變異),請調整冷軋與鍍鋅厚度公差管制範圍. 保證 ASTM 厚度公差 (OFP00180)-{.不符.} | 訂單:2505EFE032/005 CPL <生產備註> 事項如下 . 除HGI/ HGL 訂單邊緣不噴油. 其餘皆側緣噴油 (RMK00285) . 【美加訂單生產注意事項-CPL】1.客戶美加地區訂單實施修邊刀最大使用顆數上限(20顆) (RMK00717) . 【美加訂單生產注意事項-CPL】2.排程備註:注意修邊品質與毛邊 (RMK00717) . 【美加訂單生產注意事項-CPL】3.去毛邊輥的管制：兩側壓力均設定1.0 kg/cm2 (RMK00717) | 訂單:2505EFE032/005 CR1 <生產備註> 事項如下 . 此經銷商保證平均厚度在1/2厚度公差內，厚度量測NG時，如單位長度符合範圍，請放行 (RMK00402) . 此客戶有保證 全板形 急峻度 ≦ 0.7% ( ≦ 12 I-UNIT ) (RMK00583) . 【美加訂單生產注意事項-CR】1.兩側各加開一個spot cooling增加冷卻效果。 (RMK00717) . 【美加訂單生產注意事項-CR】2.發生毛邊時，請降速生產減輕毛邊程度，暫留討論後再處置。 (RMK00717) | 訂單:2505EFE032/005 CR2 <生產備註> 事項如下 . 此經銷商保證平均厚度在1/2厚度公差內，厚度量測NG時，如單位長度符合範圍，請放行 (RMK00402) . 此客戶有保證 全板形 急峻度 ≦ 0.7% ( ≦ 12 I-UNIT ) (RMK00583) . 【美加訂單生產注意事項-CR】1.兩側各加開一個spot cooling增加冷卻效果。 (RMK00717) . 【美加訂單生產注意事項-CR】2.發生毛邊時，請降速生產減輕毛邊程度，暫留討論後再處置。 (RMK00717) | 訂單:2505EFE032/005 CG1 <生產備註> 事項如下 . 此經銷商保證平均厚度在1/2厚度公差內，厚度量測NG時，如單位長度符合範圍，請放行 (RMK00402) . 鍍層 AZ150 (含) 以上 , 鋅花等級 C~E 目標D，避免鋅花晶界明顯後續造成烤漆點狀未塗漆。 (RMK00565) . 此客戶有保證 全板形 急峻度 ≦ 0.7% ( ≦ 12 I-UNIT ) (RMK00583) . 【美加訂單生產注意事項-CG1】副操確認完回控制室後，於生產排程鋼號旁簽名紀錄，以利後續追查(該排程生產完，排程單將保留)。 (RMK00717) . 【美加訂單生產注意事項-CG1】中央段副操每顆銲道出Pot時觀察銲道同時，確認Beaver Tail與鋼板接觸之Guide Roll羊毛氈狀況，並適時添加潤滑油(避免乾掉)。 (RMK00717) | 訂單:2505EFE032/005 CG2 <生產備註> 事項如下 . 此經銷商保證平均厚度在1/2厚度公差內，厚度量測NG時，如單位長度符合範圍，請放行 (RMK00402) . 鍍層 AZ150 (含) 以上 , 鋅花等級 C~E 目標D，避免鋅花晶界明顯後續造成烤漆點狀未塗漆。 (RMK00565) . 此客戶有保證 全板形 急峻度 ≦ 0.7% ( ≦ 12 I-UNIT ) (RMK00583) . 【美加訂單生產注意事項-CG2】1.使用SUB-NOZZLE (RMK00717) | 訂單:2505EFE032/005 CC1 <生產備註> 事項如下 . 【色差】1.1.此客戶對面漆(非B開頭之色碼)目視色差要求較高,請依限度樣本進行目視色差管制★--->發生過訴賠 (RMK00248) . 【色差】1.2.若針對特殊顏色需特別管理時，請品檢忽略1.1.的規定以特別規定為主 (RMK00248) . 此經銷商保證平均厚度在1/2厚度公差內，厚度量測NG時，如單位長度符合範圍，請放行 (RMK00402) . 【捲取】注意！本單為直立式包裝。禁用STAGGER捲取送包裝！送RCL重處理例外。 (RMK00512) . 此客戶有保證 全板形 急峻度 ≦ 0.7% ( ≦ 12 I-UNIT ) (RMK00583) . 【美加訂單生產注意事項-CCP】1.請烤漆入口依照正背面漆鋼捲投向規定進行鋼捲投入。 (RMK00717) . 【美加訂單生產注意事項-CCP】2.烤漆入口依照鋼捲投向規定進行鋼捲投入。(CR1/CG1 CR2/CG2-->正向入料。CR1/CG2 CR2/CG1-->反向入料) (RMK00717) . 【美加訂單生產注意事項-CCP】3.此訂單背面漆一律採Nature塗裝，塗裝黏度設定40秒以上 (RMK00717) | 訂單:2505EFE032/005 CC2 <生產備註> 事項如下 . 【色差】1.1.此客戶對面漆(非B開頭之色碼)目視色差要求較高,請依限度樣本進行目視色差管制★--->發生過訴賠 (RMK00248) . 【色差】1.2.若針對特殊顏色需特別管理時，請品檢忽略1.1.的規定以特別規定為主 (RMK00248) . 此經銷商保證平均厚度在1/2厚度公差內，厚度量測NG時，如單位長度符合範圍，請放行 (RMK00402) . 【捲取】注意！本單為直立式包裝。禁用STAGGER捲取送包裝！送RCL重處理例外。 (RMK00512) . 此客戶有保證 全板形 急峻度 ≦ 0.7% ( ≦ 12 I-UNIT ) (RMK00583) . 【美加訂單生產注意事項-CCP】1.請烤漆入口依照正背面漆鋼捲投向規定進行鋼捲投入。 (RMK00717) . 【美加訂單生產注意事項-CCP】2.烤漆入口依照鋼捲投向規定進行鋼捲投入。(CR1/CG1 CR2/CG2-->正向入料。CR1/CG2 CR2/CG1-->反向入料) (RMK00717) . 【美加訂單生產注意事項-CCP】3.此訂單背面漆一律採Nature塗裝，塗裝黏度設定40秒以上 (RMK00717) | 訂單:2505EFE032/005 RCL <生產備註> 事項如下 . 【捲取】注意！本單為直立式包裝。禁用STAGGER捲取送包裝！送RCL重處理例外。 (RMK00512) | 訂單:2505EFE032/005 CCPK 無 <生產備註> 事項 | 訂單:2505EFE032/005 CGQC <品檢備註> 事項如下 . 鍍層 AZ150 (含) 以上 , 鋅花等級 C~E 目標D，避免鋅花晶界明顯後續造成烤漆點狀未塗漆。 (RMK00565) | 訂單:2505EFE032/005 CCQC <品檢備註> 事項如下 . 【色差】1.1.此客戶對面漆(非B開頭之色碼)目視色差要求較高,請依限度樣本進行目視色差管制★--->發生過訴賠 (RMK00248) . 【色差】1.2.若針對特殊顏色需特別管理時，請品檢忽略1.1.的規定以特別規定為主 (RMK00248) . 【捲取】注意！本單為直立式包裝。禁用STAGGER捲取送包裝！送RCL重處理例外。 (RMK00512) | 訂單:2505EFE032/005 TOL 無 <生產備註> 事項 |  | 訂單 2505EFE032/005 修改記錄如下: 20250416 15:35:29 (25010) 退火碼: >> H2, 用途碼: >> COG003, 背面標示: >> S000, 訂單背面顏色(五碼): >> BW73Z, 背面漆膜厚: >> NOM, 背面漆塗漆型式幾塗幾烤: >> 2, 鉻酸鹽: >> Z, 訂單厚度: >> 0.015, 訂單重: >> 40, 重量容許率(下限): >> 10, 重量容許率(上限): >> 10, 訂單寬度: >> 41, 鍍製方式: >> AC, 鋼捲內徑: >> 508, 鋼捲下限重: >> 3, 鋼捲上限重: >> 4.5, 壓花條件碼: >> -, 表面花紋: >> R, 綠色識別碼: >> -, 印刷輥號: >> -, 產品代碼: >> PPGL, 皮膜碼: >> -, 單位別: >> I, 油品種類: >> Z, 塗油量: >> Z, 包裝代碼: >> E0 , 保護膜碼: >> -, 客戶試片取樣數量: >> 0, 客戶試片取樣型式: >> -, 調質碼: >> S, 套筒碼: >> P , 規格: >> A792SSGR80, 製造標準: >> ASTM, 表面處理劑種類: >> Z, 表面處理劑塗佈量: >> Z, 伸長率測試: >> N, 硬度測試碼: >> N, 抗拉強度測試: >> N, 降伏強度測試: >> N, 厚度變異: >> 0, 訂單正面顏色(五碼): >> SR627, 正面漆膜厚: >> 25, 正面漆塗漆型式幾塗幾烤: >> 2, 修邊碼: >> Y, 重量碼: >> AW, 鋼捲捲向: >> O, 鍍層碼: >> AZ50, 20250416 15:36:34 (25010) 用途碼: COG003 >> COG007, 20250417 08:22:01 (25010) 用途碼: COG007 >> COG001, 20250417 08:22:31 (25010) 用途碼: COG001 >> COA001, | F:保證1/2 ASTM 厚度公差
PPGL | 2505EFE032/006 |  | 1. 製造標準為MS、ASTM或銷新加坡之訂單，若無技術指定優先用料，請優先使用國內料，勿使用ANFEN (OFP00406)-{.不符.} | 1. 製造標準為MS、ASTM或銷新加坡之訂單，若無技術指定優先用料，請優先使用國內料，勿使用ANFEN (OFP00406)-{.不符.} 2. 【提醒】！本單為直立式包裝，嚴禁鍍鋅或烤漆後以STAGGER捲取 (OFP00451)-{.不符.} 3. ※超耐候一系列用途要確認是否有英制公差需求，有英制公差需求時選配碼用ON027※ (OFP00680)-{.不符.} 4. 此經銷商有簽訂1/2厚度公差保證(無厚度變異),請調整冷軋與鍍鋅厚度公差管制範圍. 保證 ASTM 厚度公差 (OFP00180)-{.不符.} | 訂單:2505EFE032/006 CPL <生產備註> 事項如下 . 除HGI/ HGL 訂單邊緣不噴油. 其餘皆側緣噴油 (RMK00285) . 【美加訂單生產注意事項-CPL】1.客戶美加地區訂單實施修邊刀最大使用顆數上限(20顆) (RMK00717) . 【美加訂單生產注意事項-CPL】2.排程備註:注意修邊品質與毛邊 (RMK00717) . 【美加訂單生產注意事項-CPL】3.去毛邊輥的管制：兩側壓力均設定1.0 kg/cm2 (RMK00717) | 訂單:2505EFE032/006 CR1 <生產備註> 事項如下 . 此經銷商保證平均厚度在1/2厚度公差內，厚度量測NG時，如單位長度符合範圍，請放行 (RMK00402) . 此客戶有保證 全板形 急峻度 ≦ 0.7% ( ≦ 12 I-UNIT ) (RMK00583) . 【美加訂單生產注意事項-CR】1.兩側各加開一個spot cooling增加冷卻效果。 (RMK00717) . 【美加訂單生產注意事項-CR】2.發生毛邊時，請降速生產減輕毛邊程度，暫留討論後再處置。 (RMK00717) | 訂單:2505EFE032/006 CR2 <生產備註> 事項如下 . 此經銷商保證平均厚度在1/2厚度公差內，厚度量測NG時，如單位長度符合範圍，請放行 (RMK00402) . 此客戶有保證 全板形 急峻度 ≦ 0.7% ( ≦ 12 I-UNIT ) (RMK00583) . 【美加訂單生產注意事項-CR】1.兩側各加開一個spot cooling增加冷卻效果。 (RMK00717) . 【美加訂單生產注意事項-CR】2.發生毛邊時，請降速生產減輕毛邊程度，暫留討論後再處置。 (RMK00717) | 訂單:2505EFE032/006 CG1 <生產備註> 事項如下 . 鍍鋅表面不可有鋅痕、壓痕、凹陷、及刮傷 、應變痕等。 (RMK00054) . 此經銷商保證平均厚度在1/2厚度公差內，厚度量測NG時，如單位長度符合範圍，請放行 (RMK00402) . 鍍層 AZ150 (含) 以上 , 鋅花等級 C~E 目標D，避免鋅花晶界明顯後續造成烤漆點狀未塗漆。 (RMK00565) . 此客戶有保證 全板形 急峻度 ≦ 0.7% ( ≦ 12 I-UNIT ) (RMK00583) . 【美加訂單生產注意事項-CG1】副操確認完回控制室後，於生產排程鋼號旁簽名紀錄，以利後續追查(該排程生產完，排程單將保留)。 (RMK00717) . 【美加訂單生產注意事項-CG1】中央段副操每顆銲道出Pot時觀察銲道同時，確認Beaver Tail與鋼板接觸之Guide Roll羊毛氈狀況，並適時添加潤滑油(避免乾掉)。 (RMK00717) | 訂單:2505EFE032/006 CG2 <生產備註> 事項如下 . 鍍鋅表面不可有鋅痕、壓痕、凹陷、及刮傷 、應變痕等。 (RMK00054) . 此經銷商保證平均厚度在1/2厚度公差內，厚度量測NG時，如單位長度符合範圍，請放行 (RMK00402) . 鍍層 AZ150 (含) 以上 , 鋅花等級 C~E 目標D，避免鋅花晶界明顯後續造成烤漆點狀未塗漆。 (RMK00565) . 此客戶有保證 全板形 急峻度 ≦ 0.7% ( ≦ 12 I-UNIT ) (RMK00583) . 【美加訂單生產注意事項-CG2】1.使用SUB-NOZZLE (RMK00717) | 訂單:2505EFE032/006 CC1 <生產備註> 事項如下 . 正面面漆(20U)及正面總膜厚(25U)要求管制90%以上之膜厚,未達標準降級. (RMK00054) . 若背面面漆(20U)及背面總膜厚(25U)時要求管制90%以上之膜厚,未達標準降級 (RMK00054) . 面漆=18U(90%)~請購基準22U(110%),標準板總膜厚=5+20U(100%面漆). (RMK00054) . 30CM*全寬*留1塊給LAB及1塊給塗料商, (RMK00054) . 【色差】1.1.此客戶對面漆(非B開頭之色碼)目視色差要求較高,請依限度樣本進行目視色差管制★--->發生過訴賠 (RMK00248) . 【色差】1.2.若針對特殊顏色需特別管理時，請品檢忽略1.1.的規定以特別規定為主 (RMK00248) . 此經銷商保證平均厚度在1/2厚度公差內，厚度量測NG時，如單位長度符合範圍，請放行 (RMK00402) . 【捲取】注意！本單為直立式包裝。禁用STAGGER捲取送包裝！送RCL重處理例外。 (RMK00512) . 【抽氣量】白色系在CC1生產時,FINISH抽氣量請設定250,如生產中發生色差b值異常升高,請股長再加大抽氣量因應 (RMK00560) . 此客戶有保證 全板形 急峻度 ≦ 0.7% ( ≦ 12 I-UNIT ) (RMK00583) . 【美加訂單生產注意事項-CCP】1.請烤漆入口依照正背面漆鋼捲投向規定進行鋼捲投入。 (RMK00717) . 【美加訂單生產注意事項-CCP】2.烤漆入口依照鋼捲投向規定進行鋼捲投入。(CR1/CG1 CR2/CG2-->正向入料。CR1/CG2 CR2/CG1-->反向入料) (RMK00717) . 【美加訂單生產注意事項-CCP】3.此訂單背面漆一律採Nature塗裝，塗裝黏度設定40秒以上 (RMK00717) | 訂單:2505EFE032/006 CC2 <生產備註> 事項如下 . 正面面漆(20U)及正面總膜厚(25U)要求管制90%以上之膜厚,未達標準降級. (RMK00054) . 若背面面漆(20U)及背面總膜厚(25U)時要求管制90%以上之膜厚,未達標準降級 (RMK00054) . 面漆=18U(90%)~請購基準22U(110%),標準板總膜厚=5+20U(100%面漆). (RMK00054) . 30CM*全寬*留1塊給LAB及1塊給塗料商, (RMK00054) . 【色差】1.1.此客戶對面漆(非B開頭之色碼)目視色差要求較高,請依限度樣本進行目視色差管制★--->發生過訴賠 (RMK00248) . 【色差】1.2.若針對特殊顏色需特別管理時，請品檢忽略1.1.的規定以特別規定為主 (RMK00248) . 此經銷商保證平均厚度在1/2厚度公差內，厚度量測NG時，如單位長度符合範圍，請放行 (RMK00402) . 【捲取】注意！本單為直立式包裝。禁用STAGGER捲取送包裝！送RCL重處理例外。 (RMK00512) . 【抽氣量】白色系在CC1生產時,FINISH抽氣量請設定250,如生產中發生色差b值異常升高,請股長再加大抽氣量因應 (RMK00560) . 此客戶有保證 全板形 急峻度 ≦ 0.7% ( ≦ 12 I-UNIT ) (RMK00583) . 【美加訂單生產注意事項-CCP】1.請烤漆入口依照正背面漆鋼捲投向規定進行鋼捲投入。 (RMK00717) . 【美加訂單生產注意事項-CCP】2.烤漆入口依照鋼捲投向規定進行鋼捲投入。(CR1/CG1 CR2/CG2-->正向入料。CR1/CG2 CR2/CG1-->反向入料) (RMK00717) . 【美加訂單生產注意事項-CCP】3.此訂單背面漆一律採Nature塗裝，塗裝黏度設定40秒以上 (RMK00717) | 訂單:2505EFE032/006 RCL <生產備註> 事項如下 . 【捲取】注意！本單為直立式包裝。禁用STAGGER捲取送包裝！送RCL重處理例外。 (RMK00512) | 訂單:2505EFE032/006 CCPK 無 <生產備註> 事項 | 訂單:2505EFE032/006 CGQC <品檢備註> 事項如下 . 鍍層 AZ150 (含) 以上 , 鋅花等級 C~E 目標D，避免鋅花晶界明顯後續造成烤漆點狀未塗漆。 (RMK00565) | 訂單:2505EFE032/006 CCQC <品檢備註> 事項如下 . 【色差】1.1.此客戶對面漆(非B開頭之色碼)目視色差要求較高,請依限度樣本進行目視色差管制★--->發生過訴賠 (RMK00248) . 【色差】1.2.若針對特殊顏色需特別管理時，請品檢忽略1.1.的規定以特別規定為主 (RMK00248) . 【捲取】注意！本單為直立式包裝。禁用STAGGER捲取送包裝！送RCL重處理例外。 (RMK00512) | 訂單:2505EFE032/006 TOL 無 <生產備註> 事項 |  | 訂單 2505EFE032/006 修改記錄如下: 20250416 15:42:59 (25010) 退火碼: >> H2, 用途碼: >> COG007, 背面標示: >> S000, 訂單背面顏色(五碼): >> BW73Z, 背面漆膜厚: >> NOM, 背面漆塗漆型式幾塗幾烤: >> 2, 鉻酸鹽: >> Z, 訂單厚度: >> 0.014, 訂單重: >> 40, 重量容許率(下限): >> 10, 重量容許率(上限): >> 10, 訂單寬度: >> 41, 鍍製方式: >> AC, 鋼捲內徑: >> 508, 鋼捲下限重: >> 3, 鋼捲上限重: >> 4.5, 壓花條件碼: >> -, 表面花紋: >> R, 綠色識別碼: >> -, 印刷輥號: >> -, 產品代碼: >> PPGL, 皮膜碼: >> -, 單位別: >> I, 油品種類: >> Z, 塗油量: >> Z, 包裝代碼: >> E0 , 保護膜碼: >> -, 客戶試片取樣數量: >> 0, 客戶試片取樣型式: >> -, 調質碼: >> S, 套筒碼: >> P , 規格: >> A792SSGR80, 製造標準: >> ASTM, 表面處理劑種類: >> Z, 表面處理劑塗佈量: >> Z, 伸長率測試: >> N, 硬度測試碼: >> N, 抗拉強度測試: >> N, 降伏強度測試: >> N, 厚度變異: >> 0, 訂單正面顏色(五碼): >> 1WR46, 正面漆膜厚: >> 25, 正面漆塗漆型式幾塗幾烤: >> 2, 修邊碼: >> Y, 重量碼: >> AW, 鋼捲捲向: >> O, 鍍層碼: >> AZ50, 20250416 15:43:24 (25010) 用途碼: COG007 >> COG003, | F:保證1/2 ASTM 厚度公差
PPGL | 2505EFE032/007 |  | 1. 製造標準為MS、ASTM或銷新加坡之訂單，若無技術指定優先用料，請優先使用國內料，勿使用ANFEN (OFP00406)-{.不符.} | 1. 製造標準為MS、ASTM或銷新加坡之訂單，若無技術指定優先用料，請優先使用國內料，勿使用ANFEN (OFP00406)-{.不符.} 2. 【提醒】！本單為直立式包裝，嚴禁鍍鋅或烤漆後以STAGGER捲取 (OFP00451)-{.不符.} 3. ※超耐候一系列用途要確認是否有英制公差需求，有英制公差需求時選配碼用ON027※ (OFP00680)-{.不符.} 4. 此經銷商有簽訂1/2厚度公差保證(無厚度變異),請調整冷軋與鍍鋅厚度公差管制範圍. 保證 ASTM 厚度公差 (OFP00180)-{.不符.} | 訂單:2505EFE032/007 CPL <生產備註> 事項如下 . 除HGI/ HGL 訂單邊緣不噴油. 其餘皆側緣噴油 (RMK00285) . 【美加訂單生產注意事項-CPL】1.客戶美加地區訂單實施修邊刀最大使用顆數上限(20顆) (RMK00717) . 【美加訂單生產注意事項-CPL】2.排程備註:注意修邊品質與毛邊 (RMK00717) . 【美加訂單生產注意事項-CPL】3.去毛邊輥的管制：兩側壓力均設定1.0 kg/cm2 (RMK00717) | 訂單:2505EFE032/007 CR1 <生產備註> 事項如下 . 此經銷商保證平均厚度在1/2厚度公差內，厚度量測NG時，如單位長度符合範圍，請放行 (RMK00402) . 此客戶有保證 全板形 急峻度 ≦ 0.7% ( ≦ 12 I-UNIT ) (RMK00583) . 【美加訂單生產注意事項-CR】1.兩側各加開一個spot cooling增加冷卻效果。 (RMK00717) . 【美加訂單生產注意事項-CR】2.發生毛邊時，請降速生產減輕毛邊程度，暫留討論後再處置。 (RMK00717) | 訂單:2505EFE032/007 CR2 <生產備註> 事項如下 . 此經銷商保證平均厚度在1/2厚度公差內，厚度量測NG時，如單位長度符合範圍，請放行 (RMK00402) . 此客戶有保證 全板形 急峻度 ≦ 0.7% ( ≦ 12 I-UNIT ) (RMK00583) . 【美加訂單生產注意事項-CR】1.兩側各加開一個spot cooling增加冷卻效果。 (RMK00717) . 【美加訂單生產注意事項-CR】2.發生毛邊時，請降速生產減輕毛邊程度，暫留討論後再處置。 (RMK00717) | 訂單:2505EFE032/007 CG1 <生產備註> 事項如下 . 鍍鋅表面不可有鋅痕、壓痕、凹陷、及刮傷 、應變痕等。 (RMK00054) . 此經銷商保證平均厚度在1/2厚度公差內，厚度量測NG時，如單位長度符合範圍，請放行 (RMK00402) . 此客戶有保證 全板形 急峻度 ≦ 0.7% ( ≦ 12 I-UNIT ) (RMK00583) . 【美加訂單生產注意事項-CG1】副操確認完回控制室後，於生產排程鋼號旁簽名紀錄，以利後續追查(該排程生產完，排程單將保留)。 (RMK00717) . 【美加訂單生產注意事項-CG1】中央段副操每顆銲道出Pot時觀察銲道同時，確認Beaver Tail與鋼板接觸之Guide Roll羊毛氈狀況，並適時添加潤滑油(避免乾掉)。 (RMK00717) | 訂單:2505EFE032/007 CG2 <生產備註> 事項如下 . 鍍鋅表面不可有鋅痕、壓痕、凹陷、及刮傷 、應變痕等。 (RMK00054) . 此經銷商保證平均厚度在1/2厚度公差內，厚度量測NG時，如單位長度符合範圍，請放行 (RMK00402) . 此客戶有保證 全板形 急峻度 ≦ 0.7% ( ≦ 12 I-UNIT ) (RMK00583) . 【美加訂單生產注意事項-CG2】1.使用SUB-NOZZLE (RMK00717) | 訂單:2505EFE032/007 CC1 <生產備註> 事項如下 . 正面面漆(20U)及正面總膜厚(25U)要求管制90%以上之膜厚,未達標準降級. (RMK00054) . 若背面面漆(20U)及背面總膜厚(25U)時要求管制90%以上之膜厚,未達標準降級 (RMK00054) . 面漆=18U(90%)~請購基準22U(110%),標準板總膜厚=5+20U(100%面漆). (RMK00054) . 30CM*全寬*留1塊給LAB及1塊給塗料商, (RMK00054) . 【色差】1.1.此客戶對面漆(非B開頭之色碼)目視色差要求較高,請依限度樣本進行目視色差管制★--->發生過訴賠 (RMK00248) . 【色差】1.2.若針對特殊顏色需特別管理時，請品檢忽略1.1.的規定以特別規定為主 (RMK00248) . 此經銷商保證平均厚度在1/2厚度公差內，厚度量測NG時，如單位長度符合範圍，請放行 (RMK00402) . 【捲取】注意！本單為直立式包裝。禁用STAGGER捲取送包裝！送RCL重處理例外。 (RMK00512) . 【抽氣量】白色系在CC1生產時,FINISH抽氣量請設定250,如生產中發生色差b值異常升高,請股長再加大抽氣量因應 (RMK00560) . 此客戶有保證 全板形 急峻度 ≦ 0.7% ( ≦ 12 I-UNIT ) (RMK00583) . 【美加訂單生產注意事項-CCP】1.請烤漆入口依照正背面漆鋼捲投向規定進行鋼捲投入。 (RMK00717) . 【美加訂單生產注意事項-CCP】2.烤漆入口依照鋼捲投向規定進行鋼捲投入。(CR1/CG1 CR2/CG2-->正向入料。CR1/CG2 CR2/CG1-->反向入料) (RMK00717) . 【美加訂單生產注意事項-CCP】3.此訂單背面漆一律採Nature塗裝，塗裝黏度設定40秒以上 (RMK00717) | 訂單:2505EFE032/007 CC2 <生產備註> 事項如下 . 正面面漆(20U)及正面總膜厚(25U)要求管制90%以上之膜厚,未達標準降級. (RMK00054) . 若背面面漆(20U)及背面總膜厚(25U)時要求管制90%以上之膜厚,未達標準降級 (RMK00054) . 面漆=18U(90%)~請購基準22U(110%),標準板總膜厚=5+20U(100%面漆). (RMK00054) . 30CM*全寬*留1塊給LAB及1塊給塗料商, (RMK00054) . 【色差】1.1.此客戶對面漆(非B開頭之色碼)目視色差要求較高,請依限度樣本進行目視色差管制★--->發生過訴賠 (RMK00248) . 【色差】1.2.若針對特殊顏色需特別管理時，請品檢忽略1.1.的規定以特別規定為主 (RMK00248) . 此經銷商保證平均厚度在1/2厚度公差內，厚度量測NG時，如單位長度符合範圍，請放行 (RMK00402) . 【捲取】注意！本單為直立式包裝。禁用STAGGER捲取送包裝！送RCL重處理例外。 (RMK00512) . 【抽氣量】白色系在CC1生產時,FINISH抽氣量請設定250,如生產中發生色差b值異常升高,請股長再加大抽氣量因應 (RMK00560) . 此客戶有保證 全板形 急峻度 ≦ 0.7% ( ≦ 12 I-UNIT ) (RMK00583) . 【美加訂單生產注意事項-CCP】1.請烤漆入口依照正背面漆鋼捲投向規定進行鋼捲投入。 (RMK00717) . 【美加訂單生產注意事項-CCP】2.烤漆入口依照鋼捲投向規定進行鋼捲投入。(CR1/CG1 CR2/CG2-->正向入料。CR1/CG2 CR2/CG1-->反向入料) (RMK00717) . 【美加訂單生產注意事項-CCP】3.此訂單背面漆一律採Nature塗裝，塗裝黏度設定40秒以上 (RMK00717) | 訂單:2505EFE032/007 RCL <生產備註> 事項如下 . 【捲取】注意！本單為直立式包裝。禁用STAGGER捲取送包裝！送RCL重處理例外。 (RMK00512) | 訂單:2505EFE032/007 CCPK 無 <生產備註> 事項 | 訂單:2505EFE032/007 CGQC 無 <品檢備註> 事項 | 訂單:2505EFE032/007 CCQC <品檢備註> 事項如下 . 【色差】1.1.此客戶對面漆(非B開頭之色碼)目視色差要求較高,請依限度樣本進行目視色差管制★--->發生過訴賠 (RMK00248) . 【色差】1.2.若針對特殊顏色需特別管理時，請品檢忽略1.1.的規定以特別規定為主 (RMK00248) . 【捲取】注意！本單為直立式包裝。禁用STAGGER捲取送包裝！送RCL重處理例外。 (RMK00512) | 訂單:2505EFE032/007 TOL 無 <生產備註> 事項 |  | 訂單 2505EFE032/007 修改記錄如下: 20250416 15:47:23 (25010) 退火碼: >> S1, 用途碼: >> COG003, 背面標示: >> S000, 訂單背面顏色(五碼): >> BW73Z, 背面漆膜厚: >> NOM, 背面漆塗漆型式幾塗幾烤: >> 2, 鉻酸鹽: >> Z, 訂單厚度: >> 0.015, 訂單重: >> 40, 重量容許率(下限): >> 10, 重量容許率(上限): >> 10, 訂單寬度: >> 36, 鍍製方式: >> AC, 鋼捲內徑: >> 508, 鋼捲下限重: >> 3, 鋼捲上限重: >> 4.5, 壓花條件碼: >> -, 表面花紋: >> R, 綠色識別碼: >> -, 印刷輥號: >> -, 產品代碼: >> PPGL, 皮膜碼: >> -, 單位別: >> I, 油品種類: >> Z, 塗油量: >> Z, 包裝代碼: >> E0 , 保護膜碼: >> -, 客戶試片取樣數量: >> 0, 客戶試片取樣型式: >> -, 調質碼: >> S, 套筒碼: >> P , 規格: >> A792SSGR33, 製造標準: >> ASTM, 表面處理劑種類: >> Z, 表面處理劑塗佈量: >> Z, 伸長率測試: >> N, 硬度測試碼: >> N, 抗拉強度測試: >> N, 降伏強度測試: >> N, 厚度變異: >> 0, 訂單正面顏色(五碼): >> SWH68, 正面漆膜厚: >> 25, 正面漆塗漆型式幾塗幾烤: >> 2, 修邊碼: >> Y, 重量碼: >> AW, 鋼捲捲向: >> O, 鍍層碼: >> AZ50, | F:保證1/2 ASTM 厚度公差
PPGL | 2505EFE032/008 |  | 1. 製造標準為MS、ASTM或銷新加坡之訂單，若無技術指定優先用料，請優先使用國內料，勿使用ANFEN (OFP00406)-{.不符.} | 1. 製造標準為MS、ASTM或銷新加坡之訂單，若無技術指定優先用料，請優先使用國內料，勿使用ANFEN (OFP00406)-{.不符.} 2. 【提醒】！本單為直立式包裝，嚴禁鍍鋅或烤漆後以STAGGER捲取 (OFP00451)-{.不符.} 3. ※超耐候一系列用途要確認是否有英制公差需求，有英制公差需求時選配碼用ON027※ (OFP00680)-{.不符.} 4. 此經銷商有簽訂1/2厚度公差保證(無厚度變異),請調整冷軋與鍍鋅厚度公差管制範圍. 保證 ASTM 厚度公差 (OFP00180)-{.不符.} | 訂單:2505EFE032/008 CPL <生產備註> 事項如下 . 除HGI/ HGL 訂單邊緣不噴油. 其餘皆側緣噴油 (RMK00285) . 【美加訂單生產注意事項-CPL】1.客戶美加地區訂單實施修邊刀最大使用顆數上限(20顆) (RMK00717) . 【美加訂單生產注意事項-CPL】2.排程備註:注意修邊品質與毛邊 (RMK00717) . 【美加訂單生產注意事項-CPL】3.去毛邊輥的管制：兩側壓力均設定1.0 kg/cm2 (RMK00717) | 訂單:2505EFE032/008 CR1 <生產備註> 事項如下 . 此經銷商保證平均厚度在1/2厚度公差內，厚度量測NG時，如單位長度符合範圍，請放行 (RMK00402) . 此客戶有保證 全板形 急峻度 ≦ 0.7% ( ≦ 12 I-UNIT ) (RMK00583) . 【美加訂單生產注意事項-CR】1.兩側各加開一個spot cooling增加冷卻效果。 (RMK00717) . 【美加訂單生產注意事項-CR】2.發生毛邊時，請降速生產減輕毛邊程度，暫留討論後再處置。 (RMK00717) | 訂單:2505EFE032/008 CR2 <生產備註> 事項如下 . 此經銷商保證平均厚度在1/2厚度公差內，厚度量測NG時，如單位長度符合範圍，請放行 (RMK00402) . 此客戶有保證 全板形 急峻度 ≦ 0.7% ( ≦ 12 I-UNIT ) (RMK00583) . 【美加訂單生產注意事項-CR】1.兩側各加開一個spot cooling增加冷卻效果。 (RMK00717) . 【美加訂單生產注意事項-CR】2.發生毛邊時，請降速生產減輕毛邊程度，暫留討論後再處置。 (RMK00717) | 訂單:2505EFE032/008 CG1 <生產備註> 事項如下 . 鍍鋅表面不可有鋅痕、壓痕、凹陷、及刮傷 、應變痕等。 (RMK00054) . 此經銷商保證平均厚度在1/2厚度公差內，厚度量測NG時，如單位長度符合範圍，請放行 (RMK00402) . 此客戶有保證 全板形 急峻度 ≦ 0.7% ( ≦ 12 I-UNIT ) (RMK00583) . 【美加訂單生產注意事項-CG1】副操確認完回控制室後，於生產排程鋼號旁簽名紀錄，以利後續追查(該排程生產完，排程單將保留)。 (RMK00717) . 【美加訂單生產注意事項-CG1】中央段副操每顆銲道出Pot時觀察銲道同時，確認Beaver Tail與鋼板接觸之Guide Roll羊毛氈狀況，並適時添加潤滑油(避免乾掉)。 (RMK00717) | 訂單:2505EFE032/008 CG2 <生產備註> 事項如下 . 鍍鋅表面不可有鋅痕、壓痕、凹陷、及刮傷 、應變痕等。 (RMK00054) . 此經銷商保證平均厚度在1/2厚度公差內，厚度量測NG時，如單位長度符合範圍，請放行 (RMK00402) . 此客戶有保證 全板形 急峻度 ≦ 0.7% ( ≦ 12 I-UNIT ) (RMK00583) . 【美加訂單生產注意事項-CG2】1.使用SUB-NOZZLE (RMK00717) | 訂單:2505EFE032/008 CC1 <生產備註> 事項如下 . 正面面漆(20U)及正面總膜厚(25U)要求管制90%以上之膜厚,未達標準降級. (RMK00054) . 若背面面漆(20U)及背面總膜厚(25U)時要求管制90%以上之膜厚,未達標準降級 (RMK00054) . 面漆=18U(90%)~請購基準22U(110%),標準板總膜厚=5+20U(100%面漆). (RMK00054) . 30CM*全寬*留1塊給LAB及1塊給塗料商, (RMK00054) . 【色差】1.1.此客戶對面漆(非B開頭之色碼)目視色差要求較高,請依限度樣本進行目視色差管制★--->發生過訴賠 (RMK00248) . 【色差】1.2.若針對特殊顏色需特別管理時，請品檢忽略1.1.的規定以特別規定為主 (RMK00248) . 此經銷商保證平均厚度在1/2厚度公差內，厚度量測NG時，如單位長度符合範圍，請放行 (RMK00402) . 【捲取】注意！本單為直立式包裝。禁用STAGGER捲取送包裝！送RCL重處理例外。 (RMK00512) . 此客戶有保證 全板形 急峻度 ≦ 0.7% ( ≦ 12 I-UNIT ) (RMK00583) . 【水痕】因TOP 為YCP 近似深黑色水痕可能嚴重，因此指定CC1生產注意W/Q 使用純水與水量控制 (RMK00588) . 【美加訂單生產注意事項-CCP】1.請烤漆入口依照正背面漆鋼捲投向規定進行鋼捲投入。 (RMK00717) . 【美加訂單生產注意事項-CCP】2.烤漆入口依照鋼捲投向規定進行鋼捲投入。(CR1/CG1 CR2/CG2-->正向入料。CR1/CG2 CR2/CG1-->反向入料) (RMK00717) . 【美加訂單生產注意事項-CCP】3.此訂單背面漆一律採Nature塗裝，塗裝黏度設定40秒以上 (RMK00717) | 訂單:2505EFE032/008 CC2 <生產備註> 事項如下 . 正面面漆(20U)及正面總膜厚(25U)要求管制90%以上之膜厚,未達標準降級. (RMK00054) . 若背面面漆(20U)及背面總膜厚(25U)時要求管制90%以上之膜厚,未達標準降級 (RMK00054) . 面漆=18U(90%)~請購基準22U(110%),標準板總膜厚=5+20U(100%面漆). (RMK00054) . 30CM*全寬*留1塊給LAB及1塊給塗料商, (RMK00054) . 【色差】1.1.此客戶對面漆(非B開頭之色碼)目視色差要求較高,請依限度樣本進行目視色差管制★--->發生過訴賠 (RMK00248) . 【色差】1.2.若針對特殊顏色需特別管理時，請品檢忽略1.1.的規定以特別規定為主 (RMK00248) . 此經銷商保證平均厚度在1/2厚度公差內，厚度量測NG時，如單位長度符合範圍，請放行 (RMK00402) . 【捲取】注意！本單為直立式包裝。禁用STAGGER捲取送包裝！送RCL重處理例外。 (RMK00512) . 此客戶有保證 全板形 急峻度 ≦ 0.7% ( ≦ 12 I-UNIT ) (RMK00583) . 【水痕】因TOP 為YCP 近似深黑色水痕可能嚴重，因此指定CC1生產注意W/Q 使用純水與水量控制 (RMK00588) . 【美加訂單生產注意事項-CCP】1.請烤漆入口依照正背面漆鋼捲投向規定進行鋼捲投入。 (RMK00717) . 【美加訂單生產注意事項-CCP】2.烤漆入口依照鋼捲投向規定進行鋼捲投入。(CR1/CG1 CR2/CG2-->正向入料。CR1/CG2 CR2/CG1-->反向入料) (RMK00717) . 【美加訂單生產注意事項-CCP】3.此訂單背面漆一律採Nature塗裝，塗裝黏度設定40秒以上 (RMK00717) | 訂單:2505EFE032/008 RCL <生產備註> 事項如下 . 【捲取】注意！本單為直立式包裝。禁用STAGGER捲取送包裝！送RCL重處理例外。 (RMK00512) | 訂單:2505EFE032/008 CCPK 無 <生產備註> 事項 | 訂單:2505EFE032/008 CGQC 無 <品檢備註> 事項 | 訂單:2505EFE032/008 CCQC <品檢備註> 事項如下 . 【色差】1.1.此客戶對面漆(非B開頭之色碼)目視色差要求較高,請依限度樣本進行目視色差管制★--->發生過訴賠 (RMK00248) . 【色差】1.2.若針對特殊顏色需特別管理時，請品檢忽略1.1.的規定以特別規定為主 (RMK00248) . 【捲取】注意！本單為直立式包裝。禁用STAGGER捲取送包裝！送RCL重處理例外。 (RMK00512) . 【水痕】因TOP 為YCP 近似深黑色水痕可能嚴重，因此指定CC1生產注意W/Q 使用純水與水量控制 (RMK00588) | 訂單:2505EFE032/008 TOL 無 <生產備註> 事項 |  | 訂單 2505EFE032/008 修改記錄如下: 20250416 15:48:46 (25010) 退火碼: >> S1, 用途碼: >> COG003, 背面標示: >> S000, 訂單背面顏色(五碼): >> BW73Z, 背面漆膜厚: >> NOM, 背面漆塗漆型式幾塗幾烤: >> 2, 鉻酸鹽: >> Z, 訂單厚度: >> 0.015, 訂單重: >> 40, 重量容許率(下限): >> 10, 重量容許率(上限): >> 10, 訂單寬度: >> 36, 鍍製方式: >> AC, 鋼捲內徑: >> 508, 鋼捲下限重: >> 3, 鋼捲上限重: >> 4.5, 壓花條件碼: >> -, 表面花紋: >> R, 綠色識別碼: >> -, 印刷輥號: >> -, 產品代碼: >> PPGL, 皮膜碼: >> -, 單位別: >> I, 油品種類: >> Z, 塗油量: >> Z, 包裝代碼: >> E0 , 保護膜碼: >> -, 客戶試片取樣數量: >> 0, 客戶試片取樣型式: >> -, 調質碼: >> S, 套筒碼: >> P , 規格: >> A792SSGR33, 製造標準: >> ASTM, 表面處理劑種類: >> Z, 表面處理劑塗佈量: >> Z, 伸長率測試: >> N, 硬度測試碼: >> N, 抗拉強度測試: >> N, 降伏強度測試: >> N, 厚度變異: >> 0, 訂單正面顏色(五碼): >> SYT9P, 正面漆膜厚: >> 25, 正面漆塗漆型式幾塗幾烤: >> 2, 修邊碼: >> Y, 重量碼: >> AW, 鋼捲捲向: >> O, 鍍層碼: >> AZ50, 20250416 15:49:09 (25010) 用途碼: COG003 >> COG007, | F:保證1/2 ASTM 厚度公差
PPGL | 2505EFE032/009 |  | 1. 製造標準為MS、ASTM或銷新加坡之訂單，若無技術指定優先用料，請優先使用國內料，勿使用ANFEN (OFP00406)-{.不符.} | 1. 製造標準為MS、ASTM或銷新加坡之訂單，若無技術指定優先用料，請優先使用國內料，勿使用ANFEN (OFP00406)-{.不符.} 2. 【提醒】！本單為直立式包裝，嚴禁鍍鋅或烤漆後以STAGGER捲取 (OFP00451)-{.不符.} 3. ※超耐候一系列用途要確認是否有英制公差需求，有英制公差需求時選配碼用ON027※ (OFP00680)-{.不符.} 4. 此經銷商有簽訂1/2厚度公差保證(無厚度變異),請調整冷軋與鍍鋅厚度公差管制範圍. 保證 ASTM 厚度公差 (OFP00180)-{.不符.} | 訂單:2505EFE032/009 CPL <生產備註> 事項如下 . 除HGI/ HGL 訂單邊緣不噴油. 其餘皆側緣噴油 (RMK00285) . 【美加訂單生產注意事項-CPL】1.客戶美加地區訂單實施修邊刀最大使用顆數上限(20顆) (RMK00717) . 【美加訂單生產注意事項-CPL】2.排程備註:注意修邊品質與毛邊 (RMK00717) . 【美加訂單生產注意事項-CPL】3.去毛邊輥的管制：兩側壓力均設定1.0 kg/cm2 (RMK00717) | 訂單:2505EFE032/009 CR1 <生產備註> 事項如下 . 此經銷商保證平均厚度在1/2厚度公差內，厚度量測NG時，如單位長度符合範圍，請放行 (RMK00402) . 此客戶有保證 全板形 急峻度 ≦ 0.7% ( ≦ 12 I-UNIT ) (RMK00583) . 【美加訂單生產注意事項-CR】1.兩側各加開一個spot cooling增加冷卻效果。 (RMK00717) . 【美加訂單生產注意事項-CR】2.發生毛邊時，請降速生產減輕毛邊程度，暫留討論後再處置。 (RMK00717) | 訂單:2505EFE032/009 CR2 <生產備註> 事項如下 . 此經銷商保證平均厚度在1/2厚度公差內，厚度量測NG時，如單位長度符合範圍，請放行 (RMK00402) . 此客戶有保證 全板形 急峻度 ≦ 0.7% ( ≦ 12 I-UNIT ) (RMK00583) . 【美加訂單生產注意事項-CR】1.兩側各加開一個spot cooling增加冷卻效果。 (RMK00717) . 【美加訂單生產注意事項-CR】2.發生毛邊時，請降速生產減輕毛邊程度，暫留討論後再處置。 (RMK00717) | 訂單:2505EFE032/009 CG1 <生產備註> 事項如下 . 鍍鋅表面不可有鋅痕、壓痕、凹陷、及刮傷 、應變痕等。 (RMK00054) . 此經銷商保證平均厚度在1/2厚度公差內，厚度量測NG時，如單位長度符合範圍，請放行 (RMK00402) . 此客戶有保證 全板形 急峻度 ≦ 0.7% ( ≦ 12 I-UNIT ) (RMK00583) . 【美加訂單生產注意事項-CG1】副操確認完回控制室後，於生產排程鋼號旁簽名紀錄，以利後續追查(該排程生產完，排程單將保留)。 (RMK00717) . 【美加訂單生產注意事項-CG1】中央段副操每顆銲道出Pot時觀察銲道同時，確認Beaver Tail與鋼板接觸之Guide Roll羊毛氈狀況，並適時添加潤滑油(避免乾掉)。 (RMK00717) | 訂單:2505EFE032/009 CG2 <生產備註> 事項如下 . 鍍鋅表面不可有鋅痕、壓痕、凹陷、及刮傷 、應變痕等。 (RMK00054) . 此經銷商保證平均厚度在1/2厚度公差內，厚度量測NG時，如單位長度符合範圍，請放行 (RMK00402) . 此客戶有保證 全板形 急峻度 ≦ 0.7% ( ≦ 12 I-UNIT ) (RMK00583) . 【美加訂單生產注意事項-CG2】1.使用SUB-NOZZLE (RMK00717) | 訂單:2505EFE032/009 CC1 <生產備註> 事項如下 . 正面面漆(20U)及正面總膜厚(25U)要求管制90%以上之膜厚,未達標準降級. (RMK00054) . 若背面面漆(20U)及背面總膜厚(25U)時要求管制90%以上之膜厚,未達標準降級 (RMK00054) . 面漆=18U(90%)~請購基準22U(110%),標準板總膜厚=5+20U(100%面漆). (RMK00054) . 30CM*全寬*留1塊給LAB及1塊給塗料商, (RMK00054) . 【色差】1.1.此客戶對面漆(非B開頭之色碼)目視色差要求較高,請依限度樣本進行目視色差管制★--->發生過訴賠 (RMK00248) . 【色差】1.2.若針對特殊顏色需特別管理時，請品檢忽略1.1.的規定以特別規定為主 (RMK00248) . 此經銷商保證平均厚度在1/2厚度公差內，厚度量測NG時，如單位長度符合範圍，請放行 (RMK00402) . 【捲取】注意！本單為直立式包裝。禁用STAGGER捲取送包裝！送RCL重處理例外。 (RMK00512) . 此客戶有保證 全板形 急峻度 ≦ 0.7% ( ≦ 12 I-UNIT ) (RMK00583) . 【美加訂單生產注意事項-CCP】1.請烤漆入口依照正背面漆鋼捲投向規定進行鋼捲投入。 (RMK00717) . 【美加訂單生產注意事項-CCP】2.烤漆入口依照鋼捲投向規定進行鋼捲投入。(CR1/CG1 CR2/CG2-->正向入料。CR1/CG2 CR2/CG1-->反向入料) (RMK00717) . 【美加訂單生產注意事項-CCP】3.此訂單背面漆一律採Nature塗裝，塗裝黏度設定40秒以上 (RMK00717) | 訂單:2505EFE032/009 CC2 <生產備註> 事項如下 . 正面面漆(20U)及正面總膜厚(25U)要求管制90%以上之膜厚,未達標準降級. (RMK00054) . 若背面面漆(20U)及背面總膜厚(25U)時要求管制90%以上之膜厚,未達標準降級 (RMK00054) . 面漆=18U(90%)~請購基準22U(110%),標準板總膜厚=5+20U(100%面漆). (RMK00054) . 30CM*全寬*留1塊給LAB及1塊給塗料商, (RMK00054) . 【色差】1.1.此客戶對面漆(非B開頭之色碼)目視色差要求較高,請依限度樣本進行目視色差管制★--->發生過訴賠 (RMK00248) . 【色差】1.2.若針對特殊顏色需特別管理時，請品檢忽略1.1.的規定以特別規定為主 (RMK00248) . 此經銷商保證平均厚度在1/2厚度公差內，厚度量測NG時，如單位長度符合範圍，請放行 (RMK00402) . 【捲取】注意！本單為直立式包裝。禁用STAGGER捲取送包裝！送RCL重處理例外。 (RMK00512) . 此客戶有保證 全板形 急峻度 ≦ 0.7% ( ≦ 12 I-UNIT ) (RMK00583) . 【美加訂單生產注意事項-CCP】1.請烤漆入口依照正背面漆鋼捲投向規定進行鋼捲投入。 (RMK00717) . 【美加訂單生產注意事項-CCP】2.烤漆入口依照鋼捲投向規定進行鋼捲投入。(CR1/CG1 CR2/CG2-->正向入料。CR1/CG2 CR2/CG1-->反向入料) (RMK00717) . 【美加訂單生產注意事項-CCP】3.此訂單背面漆一律採Nature塗裝，塗裝黏度設定40秒以上 (RMK00717) | 訂單:2505EFE032/009 RCL <生產備註> 事項如下 . 【捲取】注意！本單為直立式包裝。禁用STAGGER捲取送包裝！送RCL重處理例外。 (RMK00512) | 訂單:2505EFE032/009 CCPK 無 <生產備註> 事項 | 訂單:2505EFE032/009 CGQC 無 <品檢備註> 事項 | 訂單:2505EFE032/009 CCQC <品檢備註> 事項如下 . 【色差】1.1.此客戶對面漆(非B開頭之色碼)目視色差要求較高,請依限度樣本進行目視色差管制★--->發生過訴賠 (RMK00248) . 【色差】1.2.若針對特殊顏色需特別管理時，請品檢忽略1.1.的規定以特別規定為主 (RMK00248) . 【捲取】注意！本單為直立式包裝。禁用STAGGER捲取送包裝！送RCL重處理例外。 (RMK00512) | 訂單:2505EFE032/009 TOL 無 <生產備註> 事項 |  | 訂單 2505EFE032/009 修改記錄如下: 20250416 15:50:55 (25010) 退火碼: >> S1, 用途碼: >> COG003, 背面標示: >> S000, 訂單背面顏色(五碼): >> BW73Z, 背面漆膜厚: >> NOM, 背面漆塗漆型式幾塗幾烤: >> 2, 鉻酸鹽: >> Z, 訂單厚度: >> 0.015, 訂單重: >> 20, 重量容許率(下限): >> 10, 重量容許率(上限): >> 10, 訂單寬度: >> 36, 鍍製方式: >> AC, 鋼捲內徑: >> 508, 鋼捲下限重: >> 3, 鋼捲上限重: >> 4.5, 壓花條件碼: >> -, 表面花紋: >> R, 綠色識別碼: >> -, 印刷輥號: >> -, 產品代碼: >> PPGL, 皮膜碼: >> -, 單位別: >> I, 油品種類: >> Z, 塗油量: >> Z, 包裝代碼: >> E0 , 保護膜碼: >> -, 客戶試片取樣數量: >> 0, 客戶試片取樣型式: >> -, 調質碼: >> S, 套筒碼: >> P , 規格: >> A792SSGR33, 製造標準: >> ASTM, 表面處理劑種類: >> Z, 表面處理劑塗佈量: >> Z, 伸長率測試: >> N, 硬度測試碼: >> N, 抗拉強度測試: >> N, 降伏強度測試: >> N, 厚度變異: >> 0, 訂單正面顏色(五碼): >> SBH16, 正面漆膜厚: >> 25, 正面漆塗漆型式幾塗幾烤: >> 2, 修邊碼: >> Y, 重量碼: >> AW, 鋼捲捲向: >> O, 鍍層碼: >> AZ50, | F:保證1/2 ASTM 厚度公差
PPGL | 2505EFE032/010 |  | 1. 製造標準為MS、ASTM或銷新加坡之訂單，若無技術指定優先用料，請優先使用國內料，勿使用ANFEN (OFP00406)-{.不符.} | 1. 製造標準為MS、ASTM或銷新加坡之訂單，若無技術指定優先用料，請優先使用國內料，勿使用ANFEN (OFP00406)-{.不符.} 2. 【提醒】！本單為直立式包裝，嚴禁鍍鋅或烤漆後以STAGGER捲取 (OFP00451)-{.不符.} 3. ※超耐候一系列用途要確認是否有英制公差需求，有英制公差需求時選配碼用ON027※ (OFP00680)-{.不符.} 4. 此經銷商有簽訂1/2厚度公差保證(無厚度變異),請調整冷軋與鍍鋅厚度公差管制範圍. 保證 ASTM 厚度公差 (OFP00180)-{.不符.} | 訂單:2505EFE032/010 CPL <生產備註> 事項如下 . 除HGI/ HGL 訂單邊緣不噴油. 其餘皆側緣噴油 (RMK00285) . 【美加訂單生產注意事項-CPL】1.客戶美加地區訂單實施修邊刀最大使用顆數上限(20顆) (RMK00717) . 【美加訂單生產注意事項-CPL】2.排程備註:注意修邊品質與毛邊 (RMK00717) . 【美加訂單生產注意事項-CPL】3.去毛邊輥的管制：兩側壓力均設定1.0 kg/cm2 (RMK00717) | 訂單:2505EFE032/010 CR1 <生產備註> 事項如下 . 此經銷商保證平均厚度在1/2厚度公差內，厚度量測NG時，如單位長度符合範圍，請放行 (RMK00402) . 此客戶有保證 全板形 急峻度 ≦ 0.7% ( ≦ 12 I-UNIT ) (RMK00583) . 【美加訂單生產注意事項-CR】1.兩側各加開一個spot cooling增加冷卻效果。 (RMK00717) . 【美加訂單生產注意事項-CR】2.發生毛邊時，請降速生產減輕毛邊程度，暫留討論後再處置。 (RMK00717) | 訂單:2505EFE032/010 CR2 <生產備註> 事項如下 . 此經銷商保證平均厚度在1/2厚度公差內，厚度量測NG時，如單位長度符合範圍，請放行 (RMK00402) . 此客戶有保證 全板形 急峻度 ≦ 0.7% ( ≦ 12 I-UNIT ) (RMK00583) . 【美加訂單生產注意事項-CR】1.兩側各加開一個spot cooling增加冷卻效果。 (RMK00717) . 【美加訂單生產注意事項-CR】2.發生毛邊時，請降速生產減輕毛邊程度，暫留討論後再處置。 (RMK00717) | 訂單:2505EFE032/010 CG1 <生產備註> 事項如下 . 鍍鋅表面不可有鋅痕、壓痕、凹陷、及刮傷 、應變痕等。 (RMK00054) . 此經銷商保證平均厚度在1/2厚度公差內，厚度量測NG時，如單位長度符合範圍，請放行 (RMK00402) . 此客戶有保證 全板形 急峻度 ≦ 0.7% ( ≦ 12 I-UNIT ) (RMK00583) . 【美加訂單生產注意事項-CG1】副操確認完回控制室後，於生產排程鋼號旁簽名紀錄，以利後續追查(該排程生產完，排程單將保留)。 (RMK00717) . 【美加訂單生產注意事項-CG1】中央段副操每顆銲道出Pot時觀察銲道同時，確認Beaver Tail與鋼板接觸之Guide Roll羊毛氈狀況，並適時添加潤滑油(避免乾掉)。 (RMK00717) | 訂單:2505EFE032/010 CG2 <生產備註> 事項如下 . 鍍鋅表面不可有鋅痕、壓痕、凹陷、及刮傷 、應變痕等。 (RMK00054) . 此經銷商保證平均厚度在1/2厚度公差內，厚度量測NG時，如單位長度符合範圍，請放行 (RMK00402) . 此客戶有保證 全板形 急峻度 ≦ 0.7% ( ≦ 12 I-UNIT ) (RMK00583) . 【美加訂單生產注意事項-CG2】1.使用SUB-NOZZLE (RMK00717) | 訂單:2505EFE032/010 CC1 <生產備註> 事項如下 . 正面面漆(20U)及正面總膜厚(25U)要求管制90%以上之膜厚,未達標準降級. (RMK00054) . 若背面面漆(20U)及背面總膜厚(25U)時要求管制90%以上之膜厚,未達標準降級 (RMK00054) . 面漆=18U(90%)~請購基準22U(110%),標準板總膜厚=5+20U(100%面漆). (RMK00054) . 30CM*全寬*留1塊給LAB及1塊給塗料商, (RMK00054) . 【色差】1.1.此客戶對面漆(非B開頭之色碼)目視色差要求較高,請依限度樣本進行目視色差管制★--->發生過訴賠 (RMK00248) . 【色差】1.2.若針對特殊顏色需特別管理時，請品檢忽略1.1.的規定以特別規定為主 (RMK00248) . 此經銷商保證平均厚度在1/2厚度公差內，厚度量測NG時，如單位長度符合範圍，請放行 (RMK00402) . 【捲取】注意！本單為直立式包裝。禁用STAGGER捲取送包裝！送RCL重處理例外。 (RMK00512) . 此客戶有保證 全板形 急峻度 ≦ 0.7% ( ≦ 12 I-UNIT ) (RMK00583) . 【美加訂單生產注意事項-CCP】1.請烤漆入口依照正背面漆鋼捲投向規定進行鋼捲投入。 (RMK00717) . 【美加訂單生產注意事項-CCP】2.烤漆入口依照鋼捲投向規定進行鋼捲投入。(CR1/CG1 CR2/CG2-->正向入料。CR1/CG2 CR2/CG1-->反向入料) (RMK00717) . 【美加訂單生產注意事項-CCP】3.此訂單背面漆一律採Nature塗裝，塗裝黏度設定40秒以上 (RMK00717) | 訂單:2505EFE032/010 CC2 <生產備註> 事項如下 . 正面面漆(20U)及正面總膜厚(25U)要求管制90%以上之膜厚,未達標準降級. (RMK00054) . 若背面面漆(20U)及背面總膜厚(25U)時要求管制90%以上之膜厚,未達標準降級 (RMK00054) . 面漆=18U(90%)~請購基準22U(110%),標準板總膜厚=5+20U(100%面漆). (RMK00054) . 30CM*全寬*留1塊給LAB及1塊給塗料商, (RMK00054) . 【色差】1.1.此客戶對面漆(非B開頭之色碼)目視色差要求較高,請依限度樣本進行目視色差管制★--->發生過訴賠 (RMK00248) . 【色差】1.2.若針對特殊顏色需特別管理時，請品檢忽略1.1.的規定以特別規定為主 (RMK00248) . 此經銷商保證平均厚度在1/2厚度公差內，厚度量測NG時，如單位長度符合範圍，請放行 (RMK00402) . 【捲取】注意！本單為直立式包裝。禁用STAGGER捲取送包裝！送RCL重處理例外。 (RMK00512) . 此客戶有保證 全板形 急峻度 ≦ 0.7% ( ≦ 12 I-UNIT ) (RMK00583) . 【美加訂單生產注意事項-CCP】1.請烤漆入口依照正背面漆鋼捲投向規定進行鋼捲投入。 (RMK00717) . 【美加訂單生產注意事項-CCP】2.烤漆入口依照鋼捲投向規定進行鋼捲投入。(CR1/CG1 CR2/CG2-->正向入料。CR1/CG2 CR2/CG1-->反向入料) (RMK00717) . 【美加訂單生產注意事項-CCP】3.此訂單背面漆一律採Nature塗裝，塗裝黏度設定40秒以上 (RMK00717) | 訂單:2505EFE032/010 RCL <生產備註> 事項如下 . 【捲取】注意！本單為直立式包裝。禁用STAGGER捲取送包裝！送RCL重處理例外。 (RMK00512) | 訂單:2505EFE032/010 CCPK 無 <生產備註> 事項 | 訂單:2505EFE032/010 CGQC 無 <品檢備註> 事項 | 訂單:2505EFE032/010 CCQC <品檢備註> 事項如下 . 【色差】1.1.此客戶對面漆(非B開頭之色碼)目視色差要求較高,請依限度樣本進行目視色差管制★--->發生過訴賠 (RMK00248) . 【色差】1.2.若針對特殊顏色需特別管理時，請品檢忽略1.1.的規定以特別規定為主 (RMK00248) . 【捲取】注意！本單為直立式包裝。禁用STAGGER捲取送包裝！送RCL重處理例外。 (RMK00512) | 訂單:2505EFE032/010 TOL 無 <生產備註> 事項 |  | 訂單 2505EFE032/010 修改記錄如下: 20250416 15:53:25 (25010) 退火碼: >> S1, 用途碼: >> COG003, 背面標示: >> S000, 訂單背面顏色(五碼): >> BW73Z, 背面漆膜厚: >> NOM, 背面漆塗漆型式幾塗幾烤: >> 2, 鉻酸鹽: >> Z, 訂單厚度: >> 0.015, 訂單重: >> 20, 重量容許率(下限): >> 10, 重量容許率(上限): >> 10, 訂單寬度: >> 36, 鍍製方式: >> AC, 鋼捲內徑: >> 508, 鋼捲下限重: >> 3, 鋼捲上限重: >> 4.5, 壓花條件碼: >> -, 表面花紋: >> R, 綠色識別碼: >> -, 印刷輥號: >> -, 產品代碼: >> PPGL, 皮膜碼: >> -, 單位別: >> I, 油品種類: >> Z, 塗油量: >> Z, 包裝代碼: >> E0 , 保護膜碼: >> -, 客戶試片取樣數量: >> 0, 客戶試片取樣型式: >> -, 調質碼: >> S, 套筒碼: >> P , 規格: >> A792SSGR33, 製造標準: >> ASTM, 表面處理劑種類: >> Z, 表面處理劑塗佈量: >> Z, 伸長率測試: >> N, 硬度測試碼: >> N, 抗拉強度測試: >> N, 降伏強度測試: >> N, 厚度變異: >> 0, 訂單正面顏色(五碼): >> SBH86, 正面漆膜厚: >> 25, 正面漆塗漆型式幾塗幾烤: >> 2, 修邊碼: >> Y, 重量碼: >> AW, 鋼捲捲向: >> O, 鍍層碼: >> AZ50, | F:保證1/2 ASTM 厚度公差
PPGL | 2505EFE032/011 |  | 1. 製造標準為MS、ASTM或銷新加坡之訂單，若無技術指定優先用料，請優先使用國內料，勿使用ANFEN (OFP00406)-{.不符.} | 1. 製造標準為MS、ASTM或銷新加坡之訂單，若無技術指定優先用料，請優先使用國內料，勿使用ANFEN (OFP00406)-{.不符.} 2. 【提醒】！本單為直立式包裝，嚴禁鍍鋅或烤漆後以STAGGER捲取 (OFP00451)-{.不符.} 3. ※超耐候一系列用途要確認是否有英制公差需求，有英制公差需求時選配碼用ON027※ (OFP00680)-{.不符.} 4. 此經銷商有簽訂1/2厚度公差保證(無厚度變異),請調整冷軋與鍍鋅厚度公差管制範圍. 保證 ASTM 厚度公差 (OFP00180)-{.不符.} | 訂單:2505EFE032/011 CPL <生產備註> 事項如下 . 除HGI/ HGL 訂單邊緣不噴油. 其餘皆側緣噴油 (RMK00285) . 【美加訂單生產注意事項-CPL】1.客戶美加地區訂單實施修邊刀最大使用顆數上限(20顆) (RMK00717) . 【美加訂單生產注意事項-CPL】2.排程備註:注意修邊品質與毛邊 (RMK00717) . 【美加訂單生產注意事項-CPL】3.去毛邊輥的管制：兩側壓力均設定1.0 kg/cm2 (RMK00717) | 訂單:2505EFE032/011 CR1 <生產備註> 事項如下 . 此經銷商保證平均厚度在1/2厚度公差內，厚度量測NG時，如單位長度符合範圍，請放行 (RMK00402) . 此客戶有保證 全板形 急峻度 ≦ 0.7% ( ≦ 12 I-UNIT ) (RMK00583) . 【美加訂單生產注意事項-CR】1.兩側各加開一個spot cooling增加冷卻效果。 (RMK00717) . 【美加訂單生產注意事項-CR】2.發生毛邊時，請降速生產減輕毛邊程度，暫留討論後再處置。 (RMK00717) | 訂單:2505EFE032/011 CR2 <生產備註> 事項如下 . 此經銷商保證平均厚度在1/2厚度公差內，厚度量測NG時，如單位長度符合範圍，請放行 (RMK00402) . 此客戶有保證 全板形 急峻度 ≦ 0.7% ( ≦ 12 I-UNIT ) (RMK00583) . 【美加訂單生產注意事項-CR】1.兩側各加開一個spot cooling增加冷卻效果。 (RMK00717) . 【美加訂單生產注意事項-CR】2.發生毛邊時，請降速生產減輕毛邊程度，暫留討論後再處置。 (RMK00717) | 訂單:2505EFE032/011 CG1 <生產備註> 事項如下 . 鍍鋅表面不可有鋅痕、壓痕、凹陷、及刮傷 、應變痕等。 (RMK00054) . 此經銷商保證平均厚度在1/2厚度公差內，厚度量測NG時，如單位長度符合範圍，請放行 (RMK00402) . 鍍層 AZ150 (含) 以上 , 鋅花等級 C~E 目標D，避免鋅花晶界明顯後續造成烤漆點狀未塗漆。 (RMK00565) . 此客戶有保證 全板形 急峻度 ≦ 0.7% ( ≦ 12 I-UNIT ) (RMK00583) . 【美加訂單生產注意事項-CG1】副操確認完回控制室後，於生產排程鋼號旁簽名紀錄，以利後續追查(該排程生產完，排程單將保留)。 (RMK00717) . 【美加訂單生產注意事項-CG1】中央段副操每顆銲道出Pot時觀察銲道同時，確認Beaver Tail與鋼板接觸之Guide Roll羊毛氈狀況，並適時添加潤滑油(避免乾掉)。 (RMK00717) | 訂單:2505EFE032/011 CG2 <生產備註> 事項如下 . 鍍鋅表面不可有鋅痕、壓痕、凹陷、及刮傷 、應變痕等。 (RMK00054) . 此經銷商保證平均厚度在1/2厚度公差內，厚度量測NG時，如單位長度符合範圍，請放行 (RMK00402) . 鍍層 AZ150 (含) 以上 , 鋅花等級 C~E 目標D，避免鋅花晶界明顯後續造成烤漆點狀未塗漆。 (RMK00565) . 此客戶有保證 全板形 急峻度 ≦ 0.7% ( ≦ 12 I-UNIT ) (RMK00583) . 【美加訂單生產注意事項-CG2】1.使用SUB-NOZZLE (RMK00717) | 訂單:2505EFE032/011 CC1 <生產備註> 事項如下 . 正面面漆(20U)及正面總膜厚(25U)要求管制90%以上之膜厚,未達標準降級. (RMK00054) . 若背面面漆(20U)及背面總膜厚(25U)時要求管制90%以上之膜厚,未達標準降級 (RMK00054) . 面漆=18U(90%)~請購基準22U(110%),標準板總膜厚=5+20U(100%面漆). (RMK00054) . 30CM*全寬*留1塊給LAB及1塊給塗料商, (RMK00054) . 【色差】1.1.此客戶對面漆(非B開頭之色碼)目視色差要求較高,請依限度樣本進行目視色差管制★--->發生過訴賠 (RMK00248) . 【色差】1.2.若針對特殊顏色需特別管理時，請品檢忽略1.1.的規定以特別規定為主 (RMK00248) . 此經銷商保證平均厚度在1/2厚度公差內，厚度量測NG時，如單位長度符合範圍，請放行 (RMK00402) . 【捲取】注意！本單為直立式包裝。禁用STAGGER捲取送包裝！送RCL重處理例外。 (RMK00512) . 此客戶有保證 全板形 急峻度 ≦ 0.7% ( ≦ 12 I-UNIT ) (RMK00583) . 【水痕】因TOP 為YCP 近似深黑色水痕可能嚴重，因此指定CC1生產注意W/Q 使用純水與水量控制 (RMK00588) . 【美加訂單生產注意事項-CCP】1.請烤漆入口依照正背面漆鋼捲投向規定進行鋼捲投入。 (RMK00717) . 【美加訂單生產注意事項-CCP】2.烤漆入口依照鋼捲投向規定進行鋼捲投入。(CR1/CG1 CR2/CG2-->正向入料。CR1/CG2 CR2/CG1-->反向入料) (RMK00717) . 【美加訂單生產注意事項-CCP】3.此訂單背面漆一律採Nature塗裝，塗裝黏度設定40秒以上 (RMK00717) | 訂單:2505EFE032/011 CC2 <生產備註> 事項如下 . 正面面漆(20U)及正面總膜厚(25U)要求管制90%以上之膜厚,未達標準降級. (RMK00054) . 若背面面漆(20U)及背面總膜厚(25U)時要求管制90%以上之膜厚,未達標準降級 (RMK00054) . 面漆=18U(90%)~請購基準22U(110%),標準板總膜厚=5+20U(100%面漆). (RMK00054) . 30CM*全寬*留1塊給LAB及1塊給塗料商, (RMK00054) . 【色差】1.1.此客戶對面漆(非B開頭之色碼)目視色差要求較高,請依限度樣本進行目視色差管制★--->發生過訴賠 (RMK00248) . 【色差】1.2.若針對特殊顏色需特別管理時，請品檢忽略1.1.的規定以特別規定為主 (RMK00248) . 此經銷商保證平均厚度在1/2厚度公差內，厚度量測NG時，如單位長度符合範圍，請放行 (RMK00402) . 【捲取】注意！本單為直立式包裝。禁用STAGGER捲取送包裝！送RCL重處理例外。 (RMK00512) . 此客戶有保證 全板形 急峻度 ≦ 0.7% ( ≦ 12 I-UNIT ) (RMK00583) . 【水痕】因TOP 為YCP 近似深黑色水痕可能嚴重，因此指定CC1生產注意W/Q 使用純水與水量控制 (RMK00588) . 【美加訂單生產注意事項-CCP】1.請烤漆入口依照正背面漆鋼捲投向規定進行鋼捲投入。 (RMK00717) . 【美加訂單生產注意事項-CCP】2.烤漆入口依照鋼捲投向規定進行鋼捲投入。(CR1/CG1 CR2/CG2-->正向入料。CR1/CG2 CR2/CG1-->反向入料) (RMK00717) . 【美加訂單生產注意事項-CCP】3.此訂單背面漆一律採Nature塗裝，塗裝黏度設定40秒以上 (RMK00717) | 訂單:2505EFE032/011 RCL <生產備註> 事項如下 . 【捲取】注意！本單為直立式包裝。禁用STAGGER捲取送包裝！送RCL重處理例外。 (RMK00512) | 訂單:2505EFE032/011 CCPK 無 <生產備註> 事項 | 訂單:2505EFE032/011 CGQC <品檢備註> 事項如下 . 鍍層 AZ150 (含) 以上 , 鋅花等級 C~E 目標D，避免鋅花晶界明顯後續造成烤漆點狀未塗漆。 (RMK00565) | 訂單:2505EFE032/011 CCQC <品檢備註> 事項如下 . 【色差】1.1.此客戶對面漆(非B開頭之色碼)目視色差要求較高,請依限度樣本進行目視色差管制★--->發生過訴賠 (RMK00248) . 【色差】1.2.若針對特殊顏色需特別管理時，請品檢忽略1.1.的規定以特別規定為主 (RMK00248) . 【捲取】注意！本單為直立式包裝。禁用STAGGER捲取送包裝！送RCL重處理例外。 (RMK00512) . 【水痕】因TOP 為YCP 近似深黑色水痕可能嚴重，因此指定CC1生產注意W/Q 使用純水與水量控制 (RMK00588) | 訂單:2505EFE032/011 TOL 無 <生產備註> 事項 |  | 訂單 2505EFE032/011 修改記錄如下: 20250416 15:55:18 (25010) 退火碼: >> H2, 用途碼: >> COG007, 背面標示: >> S000, 訂單背面顏色(五碼): >> BW73Z, 背面漆膜厚: >> NOM, 背面漆塗漆型式幾塗幾烤: >> 2, 鉻酸鹽: >> Z, 訂單厚度: >> 0.02, 訂單重: >> 40, 重量容許率(下限): >> 10, 重量容許率(上限): >> 10, 訂單寬度: >> 43, 鍍製方式: >> AC, 鋼捲內徑: >> 508, 鋼捲下限重: >> 3, 鋼捲上限重: >> 4.5, 壓花條件碼: >> -, 表面花紋: >> R, 綠色識別碼: >> -, 印刷輥號: >> -, 產品代碼: >> PPGL, 皮膜碼: >> -, 單位別: >> I, 油品種類: >> Z, 塗油量: >> Z, 包裝代碼: >> E0 , 保護膜碼: >> -, 客戶試片取樣數量: >> 0, 客戶試片取樣型式: >> -, 調質碼: >> S, 套筒碼: >> P , 規格: >> A792SSGR80, 製造標準: >> ASTM, 表面處理劑種類: >> Z, 表面處理劑塗佈量: >> Z, 伸長率測試: >> N, 硬度測試碼: >> N, 抗拉強度測試: >> N, 降伏強度測試: >> N, 厚度變異: >> 0, 訂單正面顏色(五碼): >> SYT9P, 正面漆膜厚: >> 25, 正面漆塗漆型式幾塗幾烤: >> 2, 修邊碼: >> Y, 重量碼: >> AW, 鋼捲捲向: >> O, 鍍層碼: >> AZ50, | F:保證1/2 ASTM 厚度公差
PPGL | 2505EFE032/012 |  | 1. 製造標準為MS、ASTM或銷新加坡之訂單，若無技術指定優先用料，請優先使用國內料，勿使用ANFEN (OFP00406)-{.不符.} | 1. 製造標準為MS、ASTM或銷新加坡之訂單，若無技術指定優先用料，請優先使用國內料，勿使用ANFEN (OFP00406)-{.不符.} 2. 【提醒】！本單為直立式包裝，嚴禁鍍鋅或烤漆後以STAGGER捲取 (OFP00451)-{.不符.} 3. ※超耐候一系列用途要確認是否有英制公差需求，有英制公差需求時選配碼用ON027※ (OFP00680)-{.不符.} 4. 此經銷商有簽訂1/2厚度公差保證(無厚度變異),請調整冷軋與鍍鋅厚度公差管制範圍. 保證 ASTM 厚度公差 (OFP00180)-{.不符.} | 訂單:2505EFE032/012 CPL <生產備註> 事項如下 . 除HGI/ HGL 訂單邊緣不噴油. 其餘皆側緣噴油 (RMK00285) . 【美加訂單生產注意事項-CPL】1.客戶美加地區訂單實施修邊刀最大使用顆數上限(20顆) (RMK00717) . 【美加訂單生產注意事項-CPL】2.排程備註:注意修邊品質與毛邊 (RMK00717) . 【美加訂單生產注意事項-CPL】3.去毛邊輥的管制：兩側壓力均設定1.0 kg/cm2 (RMK00717) | 訂單:2505EFE032/012 CR1 <生產備註> 事項如下 . 此經銷商保證平均厚度在1/2厚度公差內，厚度量測NG時，如單位長度符合範圍，請放行 (RMK00402) . 此客戶有保證 全板形 急峻度 ≦ 0.7% ( ≦ 12 I-UNIT ) (RMK00583) . 【美加訂單生產注意事項-CR】1.兩側各加開一個spot cooling增加冷卻效果。 (RMK00717) . 【美加訂單生產注意事項-CR】2.發生毛邊時，請降速生產減輕毛邊程度，暫留討論後再處置。 (RMK00717) | 訂單:2505EFE032/012 CR2 <生產備註> 事項如下 . 此經銷商保證平均厚度在1/2厚度公差內，厚度量測NG時，如單位長度符合範圍，請放行 (RMK00402) . 此客戶有保證 全板形 急峻度 ≦ 0.7% ( ≦ 12 I-UNIT ) (RMK00583) . 【美加訂單生產注意事項-CR】1.兩側各加開一個spot cooling增加冷卻效果。 (RMK00717) . 【美加訂單生產注意事項-CR】2.發生毛邊時，請降速生產減輕毛邊程度，暫留討論後再處置。 (RMK00717) | 訂單:2505EFE032/012 CG1 <生產備註> 事項如下 . 鍍鋅表面不可有鋅痕、壓痕、凹陷、及刮傷 、應變痕等。 (RMK00054) . 此經銷商保證平均厚度在1/2厚度公差內，厚度量測NG時，如單位長度符合範圍，請放行 (RMK00402) . 鍍層 AZ150 (含) 以上 , 鋅花等級 C~E 目標D，避免鋅花晶界明顯後續造成烤漆點狀未塗漆。 (RMK00565) . 此客戶有保證 全板形 急峻度 ≦ 0.7% ( ≦ 12 I-UNIT ) (RMK00583) . 【美加訂單生產注意事項-CG1】副操確認完回控制室後，於生產排程鋼號旁簽名紀錄，以利後續追查(該排程生產完，排程單將保留)。 (RMK00717) . 【美加訂單生產注意事項-CG1】中央段副操每顆銲道出Pot時觀察銲道同時，確認Beaver Tail與鋼板接觸之Guide Roll羊毛氈狀況，並適時添加潤滑油(避免乾掉)。 (RMK00717) | 訂單:2505EFE032/012 CG2 <生產備註> 事項如下 . 鍍鋅表面不可有鋅痕、壓痕、凹陷、及刮傷 、應變痕等。 (RMK00054) . 此經銷商保證平均厚度在1/2厚度公差內，厚度量測NG時，如單位長度符合範圍，請放行 (RMK00402) . 鍍層 AZ150 (含) 以上 , 鋅花等級 C~E 目標D，避免鋅花晶界明顯後續造成烤漆點狀未塗漆。 (RMK00565) . 此客戶有保證 全板形 急峻度 ≦ 0.7% ( ≦ 12 I-UNIT ) (RMK00583) . 【美加訂單生產注意事項-CG2】1.使用SUB-NOZZLE (RMK00717) | 訂單:2505EFE032/012 CC1 <生產備註> 事項如下 . 正面面漆(20U)及正面總膜厚(25U)要求管制90%以上之膜厚,未達標準降級. (RMK00054) . 若背面面漆(20U)及背面總膜厚(25U)時要求管制90%以上之膜厚,未達標準降級 (RMK00054) . 面漆=18U(90%)~請購基準22U(110%),標準板總膜厚=5+20U(100%面漆). (RMK00054) . 30CM*全寬*留1塊給LAB及1塊給塗料商, (RMK00054) . 【色差】1.1.此客戶對面漆(非B開頭之色碼)目視色差要求較高,請依限度樣本進行目視色差管制★--->發生過訴賠 (RMK00248) . 【色差】1.2.若針對特殊顏色需特別管理時，請品檢忽略1.1.的規定以特別規定為主 (RMK00248) . 此經銷商保證平均厚度在1/2厚度公差內，厚度量測NG時，如單位長度符合範圍，請放行 (RMK00402) . 【捲取】注意！本單為直立式包裝。禁用STAGGER捲取送包裝！送RCL重處理例外。 (RMK00512) . 【抽氣量】白色系在CC1生產時,FINISH抽氣量請設定250,如生產中發生色差b值異常升高,請股長再加大抽氣量因應 (RMK00560) . 此客戶有保證 全板形 急峻度 ≦ 0.7% ( ≦ 12 I-UNIT ) (RMK00583) . 【美加訂單生產注意事項-CCP】1.請烤漆入口依照正背面漆鋼捲投向規定進行鋼捲投入。 (RMK00717) . 【美加訂單生產注意事項-CCP】2.烤漆入口依照鋼捲投向規定進行鋼捲投入。(CR1/CG1 CR2/CG2-->正向入料。CR1/CG2 CR2/CG1-->反向入料) (RMK00717) . 【美加訂單生產注意事項-CCP】3.此訂單背面漆一律採Nature塗裝，塗裝黏度設定40秒以上 (RMK00717) | 訂單:2505EFE032/012 CC2 <生產備註> 事項如下 . 正面面漆(20U)及正面總膜厚(25U)要求管制90%以上之膜厚,未達標準降級. (RMK00054) . 若背面面漆(20U)及背面總膜厚(25U)時要求管制90%以上之膜厚,未達標準降級 (RMK00054) . 面漆=18U(90%)~請購基準22U(110%),標準板總膜厚=5+20U(100%面漆). (RMK00054) . 30CM*全寬*留1塊給LAB及1塊給塗料商, (RMK00054) . 【色差】1.1.此客戶對面漆(非B開頭之色碼)目視色差要求較高,請依限度樣本進行目視色差管制★--->發生過訴賠 (RMK00248) . 【色差】1.2.若針對特殊顏色需特別管理時，請品檢忽略1.1.的規定以特別規定為主 (RMK00248) . 此經銷商保證平均厚度在1/2厚度公差內，厚度量測NG時，如單位長度符合範圍，請放行 (RMK00402) . 【捲取】注意！本單為直立式包裝。禁用STAGGER捲取送包裝！送RCL重處理例外。 (RMK00512) . 【抽氣量】白色系在CC1生產時,FINISH抽氣量請設定250,如生產中發生色差b值異常升高,請股長再加大抽氣量因應 (RMK00560) . 此客戶有保證 全板形 急峻度 ≦ 0.7% ( ≦ 12 I-UNIT ) (RMK00583) . 【美加訂單生產注意事項-CCP】1.請烤漆入口依照正背面漆鋼捲投向規定進行鋼捲投入。 (RMK00717) . 【美加訂單生產注意事項-CCP】2.烤漆入口依照鋼捲投向規定進行鋼捲投入。(CR1/CG1 CR2/CG2-->正向入料。CR1/CG2 CR2/CG1-->反向入料) (RMK00717) . 【美加訂單生產注意事項-CCP】3.此訂單背面漆一律採Nature塗裝，塗裝黏度設定40秒以上 (RMK00717) | 訂單:2505EFE032/012 RCL <生產備註> 事項如下 . 【捲取】注意！本單為直立式包裝。禁用STAGGER捲取送包裝！送RCL重處理例外。 (RMK00512) | 訂單:2505EFE032/012 CCPK 無 <生產備註> 事項 | 訂單:2505EFE032/012 CGQC <品檢備註> 事項如下 . 鍍層 AZ150 (含) 以上 , 鋅花等級 C~E 目標D，避免鋅花晶界明顯後續造成烤漆點狀未塗漆。 (RMK00565) | 訂單:2505EFE032/012 CCQC <品檢備註> 事項如下 . 【色差】1.1.此客戶對面漆(非B開頭之色碼)目視色差要求較高,請依限度樣本進行目視色差管制★--->發生過訴賠 (RMK00248) . 【色差】1.2.若針對特殊顏色需特別管理時，請品檢忽略1.1.的規定以特別規定為主 (RMK00248) . 【捲取】注意！本單為直立式包裝。禁用STAGGER捲取送包裝！送RCL重處理例外。 (RMK00512) | 訂單:2505EFE032/012 TOL 無 <生產備註> 事項 |  | 訂單 2505EFE032/012 修改記錄如下: 20250416 15:56:38 (25010) 退火碼: >> H2, 用途碼: >> COG003, 背面標示: >> S000, 訂單背面顏色(五碼): >> BW73Z, 背面漆膜厚: >> NOM, 背面漆塗漆型式幾塗幾烤: >> 2, 鉻酸鹽: >> Z, 訂單厚度: >> 0.02, 訂單重: >> 40, 重量容許率(下限): >> 10, 重量容許率(上限): >> 10, 訂單寬度: >> 43, 鍍製方式: >> AC, 鋼捲內徑: >> 508, 鋼捲下限重: >> 3, 鋼捲上限重: >> 4.5, 壓花條件碼: >> -, 表面花紋: >> R, 綠色識別碼: >> -, 印刷輥號: >> -, 產品代碼: >> PPGL, 皮膜碼: >> -, 單位別: >> I, 油品種類: >> Z, 塗油量: >> Z, 包裝代碼: >> E0 , 保護膜碼: >> -, 客戶試片取樣數量: >> 0, 客戶試片取樣型式: >> -, 調質碼: >> S, 套筒碼: >> P , 規格: >> A792SSGR80, 製造標準: >> ASTM, 表面處理劑種類: >> Z, 表面處理劑塗佈量: >> Z, 伸長率測試: >> N, 硬度測試碼: >> N, 抗拉強度測試: >> N, 降伏強度測試: >> N, 厚度變異: >> 0, 訂單正面顏色(五碼): >> SWH68, 正面漆膜厚: >> 25, 正面漆塗漆型式幾塗幾烤: >> 2, 修邊碼: >> Y, 重量碼: >> AW, 鋼捲捲向: >> O, 鍍層碼: >> AZ50, | F:保證1/2 ASTM 厚度公差
PPGL | 2505EFE032/013 |  | 1. 製造標準為MS、ASTM或銷新加坡之訂單，若無技術指定優先用料，請優先使用國內料，勿使用ANFEN (OFP00406)-{.不符.} | 1. 製造標準為MS、ASTM或銷新加坡之訂單，若無技術指定優先用料，請優先使用國內料，勿使用ANFEN (OFP00406)-{.不符.} 2. 【提醒】！本單為直立式包裝，嚴禁鍍鋅或烤漆後以STAGGER捲取 (OFP00451)-{.不符.} 3. ※超耐候一系列用途要確認是否有英制公差需求，有英制公差需求時選配碼用ON027※ (OFP00680)-{.不符.} 4. 此經銷商有簽訂1/2厚度公差保證(無厚度變異),請調整冷軋與鍍鋅厚度公差管制範圍. 保證 ASTM 厚度公差 (OFP00180)-{.不符.} | 訂單:2505EFE032/013 CPL <生產備註> 事項如下 . 除HGI/ HGL 訂單邊緣不噴油. 其餘皆側緣噴油 (RMK00285) . 【美加訂單生產注意事項-CPL】1.客戶美加地區訂單實施修邊刀最大使用顆數上限(20顆) (RMK00717) . 【美加訂單生產注意事項-CPL】2.排程備註:注意修邊品質與毛邊 (RMK00717) . 【美加訂單生產注意事項-CPL】3.去毛邊輥的管制：兩側壓力均設定1.0 kg/cm2 (RMK00717) | 訂單:2505EFE032/013 CR1 <生產備註> 事項如下 . 此經銷商保證平均厚度在1/2厚度公差內，厚度量測NG時，如單位長度符合範圍，請放行 (RMK00402) . 此客戶有保證 全板形 急峻度 ≦ 0.7% ( ≦ 12 I-UNIT ) (RMK00583) . 【美加訂單生產注意事項-CR】1.兩側各加開一個spot cooling增加冷卻效果。 (RMK00717) . 【美加訂單生產注意事項-CR】2.發生毛邊時，請降速生產減輕毛邊程度，暫留討論後再處置。 (RMK00717) | 訂單:2505EFE032/013 CR2 <生產備註> 事項如下 . 此經銷商保證平均厚度在1/2厚度公差內，厚度量測NG時，如單位長度符合範圍，請放行 (RMK00402) . 此客戶有保證 全板形 急峻度 ≦ 0.7% ( ≦ 12 I-UNIT ) (RMK00583) . 【美加訂單生產注意事項-CR】1.兩側各加開一個spot cooling增加冷卻效果。 (RMK00717) . 【美加訂單生產注意事項-CR】2.發生毛邊時，請降速生產減輕毛邊程度，暫留討論後再處置。 (RMK00717) | 訂單:2505EFE032/013 CG1 <生產備註> 事項如下 . 鍍鋅表面不可有鋅痕、壓痕、凹陷、及刮傷 、應變痕等。 (RMK00054) . 此經銷商保證平均厚度在1/2厚度公差內，厚度量測NG時，如單位長度符合範圍，請放行 (RMK00402) . 鍍層 AZ150 (含) 以上 , 鋅花等級 C~E 目標D，避免鋅花晶界明顯後續造成烤漆點狀未塗漆。 (RMK00565) . 此客戶有保證 全板形 急峻度 ≦ 0.7% ( ≦ 12 I-UNIT ) (RMK00583) . 【美加訂單生產注意事項-CG1】副操確認完回控制室後，於生產排程鋼號旁簽名紀錄，以利後續追查(該排程生產完，排程單將保留)。 (RMK00717) . 【美加訂單生產注意事項-CG1】中央段副操每顆銲道出Pot時觀察銲道同時，確認Beaver Tail與鋼板接觸之Guide Roll羊毛氈狀況，並適時添加潤滑油(避免乾掉)。 (RMK00717) | 訂單:2505EFE032/013 CG2 <生產備註> 事項如下 . 鍍鋅表面不可有鋅痕、壓痕、凹陷、及刮傷 、應變痕等。 (RMK00054) . 此經銷商保證平均厚度在1/2厚度公差內，厚度量測NG時，如單位長度符合範圍，請放行 (RMK00402) . 鍍層 AZ150 (含) 以上 , 鋅花等級 C~E 目標D，避免鋅花晶界明顯後續造成烤漆點狀未塗漆。 (RMK00565) . 此客戶有保證 全板形 急峻度 ≦ 0.7% ( ≦ 12 I-UNIT ) (RMK00583) . 【美加訂單生產注意事項-CG2】1.使用SUB-NOZZLE (RMK00717) | 訂單:2505EFE032/013 CC1 <生產備註> 事項如下 . 正面面漆(20U)及正面總膜厚(25U)要求管制90%以上之膜厚,未達標準降級. (RMK00054) . 若背面面漆(20U)及背面總膜厚(25U)時要求管制90%以上之膜厚,未達標準降級 (RMK00054) . 面漆=18U(90%)~請購基準22U(110%),標準板總膜厚=5+20U(100%面漆). (RMK00054) . 30CM*全寬*留1塊給LAB及1塊給塗料商, (RMK00054) . 【色差】1.1.此客戶對面漆(非B開頭之色碼)目視色差要求較高,請依限度樣本進行目視色差管制★--->發生過訴賠 (RMK00248) . 【色差】1.2.若針對特殊顏色需特別管理時，請品檢忽略1.1.的規定以特別規定為主 (RMK00248) . 此經銷商保證平均厚度在1/2厚度公差內，厚度量測NG時，如單位長度符合範圍，請放行 (RMK00402) . 【捲取】注意！本單為直立式包裝。禁用STAGGER捲取送包裝！送RCL重處理例外。 (RMK00512) . 此客戶有保證 全板形 急峻度 ≦ 0.7% ( ≦ 12 I-UNIT ) (RMK00583) . 【美加訂單生產注意事項-CCP】1.請烤漆入口依照正背面漆鋼捲投向規定進行鋼捲投入。 (RMK00717) . 【美加訂單生產注意事項-CCP】2.烤漆入口依照鋼捲投向規定進行鋼捲投入。(CR1/CG1 CR2/CG2-->正向入料。CR1/CG2 CR2/CG1-->反向入料) (RMK00717) . 【美加訂單生產注意事項-CCP】3.此訂單背面漆一律採Nature塗裝，塗裝黏度設定40秒以上 (RMK00717) | 訂單:2505EFE032/013 CC2 <生產備註> 事項如下 . 正面面漆(20U)及正面總膜厚(25U)要求管制90%以上之膜厚,未達標準降級. (RMK00054) . 若背面面漆(20U)及背面總膜厚(25U)時要求管制90%以上之膜厚,未達標準降級 (RMK00054) . 面漆=18U(90%)~請購基準22U(110%),標準板總膜厚=5+20U(100%面漆). (RMK00054) . 30CM*全寬*留1塊給LAB及1塊給塗料商, (RMK00054) . 【色差】1.1.此客戶對面漆(非B開頭之色碼)目視色差要求較高,請依限度樣本進行目視色差管制★--->發生過訴賠 (RMK00248) . 【色差】1.2.若針對特殊顏色需特別管理時，請品檢忽略1.1.的規定以特別規定為主 (RMK00248) . 此經銷商保證平均厚度在1/2厚度公差內，厚度量測NG時，如單位長度符合範圍，請放行 (RMK00402) . 【捲取】注意！本單為直立式包裝。禁用STAGGER捲取送包裝！送RCL重處理例外。 (RMK00512) . 此客戶有保證 全板形 急峻度 ≦ 0.7% ( ≦ 12 I-UNIT ) (RMK00583) . 【美加訂單生產注意事項-CCP】1.請烤漆入口依照正背面漆鋼捲投向規定進行鋼捲投入。 (RMK00717) . 【美加訂單生產注意事項-CCP】2.烤漆入口依照鋼捲投向規定進行鋼捲投入。(CR1/CG1 CR2/CG2-->正向入料。CR1/CG2 CR2/CG1-->反向入料) (RMK00717) . 【美加訂單生產注意事項-CCP】3.此訂單背面漆一律採Nature塗裝，塗裝黏度設定40秒以上 (RMK00717) | 訂單:2505EFE032/013 RCL <生產備註> 事項如下 . 【捲取】注意！本單為直立式包裝。禁用STAGGER捲取送包裝！送RCL重處理例外。 (RMK00512) | 訂單:2505EFE032/013 CCPK 無 <生產備註> 事項 | 訂單:2505EFE032/013 CGQC <品檢備註> 事項如下 . 鍍層 AZ150 (含) 以上 , 鋅花等級 C~E 目標D，避免鋅花晶界明顯後續造成烤漆點狀未塗漆。 (RMK00565) | 訂單:2505EFE032/013 CCQC <品檢備註> 事項如下 . 【色差】1.1.此客戶對面漆(非B開頭之色碼)目視色差要求較高,請依限度樣本進行目視色差管制★--->發生過訴賠 (RMK00248) . 【色差】1.2.若針對特殊顏色需特別管理時，請品檢忽略1.1.的規定以特別規定為主 (RMK00248) . 【捲取】注意！本單為直立式包裝。禁用STAGGER捲取送包裝！送RCL重處理例外。 (RMK00512) | 訂單:2505EFE032/013 TOL 無 <生產備註> 事項 |  | 訂單 2505EFE032/013 修改記錄如下: 20250416 15:57:48 (25010) 退火碼: >> H2, 用途碼: >> COG003, 背面標示: >> S000, 訂單背面顏色(五碼): >> BW73Z, 背面漆膜厚: >> NOM, 背面漆塗漆型式幾塗幾烤: >> 2, 鉻酸鹽: >> Z, 訂單厚度: >> 0.02, 訂單重: >> 40, 重量容許率(下限): >> 10, 重量容許率(上限): >> 10, 訂單寬度: >> 43, 鍍製方式: >> AC, 鋼捲內徑: >> 508, 鋼捲下限重: >> 3, 鋼捲上限重: >> 4.5, 壓花條件碼: >> -, 表面花紋: >> R, 綠色識別碼: >> -, 印刷輥號: >> -, 產品代碼: >> PPGL, 皮膜碼: >> -, 單位別: >> I, 油品種類: >> Z, 塗油量: >> Z, 包裝代碼: >> E0 , 保護膜碼: >> -, 客戶試片取樣數量: >> 0, 客戶試片取樣型式: >> -, 調質碼: >> S, 套筒碼: >> P , 規格: >> A792SSGR80, 製造標準: >> ASTM, 表面處理劑種類: >> Z, 表面處理劑塗佈量: >> Z, 伸長率測試: >> N, 硬度測試碼: >> N, 抗拉強度測試: >> N, 降伏強度測試: >> N, 厚度變異: >> 0, 訂單正面顏色(五碼): >> SBH78, 正面漆膜厚: >> 25, 正面漆塗漆型式幾塗幾烤: >> 2, 修邊碼: >> Y, 重量碼: >> AW, 鋼捲捲向: >> O, 鍍層碼: >> AZ50, | F:保證1/2 ASTM 厚度公差
PPGL | 2505EFE032/014 |  | 1. 製造標準為MS、ASTM或銷新加坡之訂單，若無技術指定優先用料，請優先使用國內料，勿使用ANFEN (OFP00406)-{.不符.} | 1. 製造標準為MS、ASTM或銷新加坡之訂單，若無技術指定優先用料，請優先使用國內料，勿使用ANFEN (OFP00406)-{.不符.} 2. 【提醒】！本單為直立式包裝，嚴禁鍍鋅或烤漆後以STAGGER捲取 (OFP00451)-{.不符.} 3. ※超耐候一系列用途要確認是否有英制公差需求，有英制公差需求時選配碼用ON027※ (OFP00680)-{.不符.} 4. 此經銷商有簽訂1/2厚度公差保證(無厚度變異),請調整冷軋與鍍鋅厚度公差管制範圍. 保證 ASTM 厚度公差 (OFP00180)-{.不符.} | 訂單:2505EFE032/014 CPL <生產備註> 事項如下 . 除HGI/ HGL 訂單邊緣不噴油. 其餘皆側緣噴油 (RMK00285) . 【美加訂單生產注意事項-CPL】1.客戶美加地區訂單實施修邊刀最大使用顆數上限(20顆) (RMK00717) . 【美加訂單生產注意事項-CPL】2.排程備註:注意修邊品質與毛邊 (RMK00717) . 【美加訂單生產注意事項-CPL】3.去毛邊輥的管制：兩側壓力均設定1.0 kg/cm2 (RMK00717) | 訂單:2505EFE032/014 CR1 <生產備註> 事項如下 . 此經銷商保證平均厚度在1/2厚度公差內，厚度量測NG時，如單位長度符合範圍，請放行 (RMK00402) . 此客戶有保證 全板形 急峻度 ≦ 0.7% ( ≦ 12 I-UNIT ) (RMK00583) . 【美加訂單生產注意事項-CR】1.兩側各加開一個spot cooling增加冷卻效果。 (RMK00717) . 【美加訂單生產注意事項-CR】2.發生毛邊時，請降速生產減輕毛邊程度，暫留討論後再處置。 (RMK00717) | 訂單:2505EFE032/014 CR2 <生產備註> 事項如下 . 此經銷商保證平均厚度在1/2厚度公差內，厚度量測NG時，如單位長度符合範圍，請放行 (RMK00402) . 此客戶有保證 全板形 急峻度 ≦ 0.7% ( ≦ 12 I-UNIT ) (RMK00583) . 【美加訂單生產注意事項-CR】1.兩側各加開一個spot cooling增加冷卻效果。 (RMK00717) . 【美加訂單生產注意事項-CR】2.發生毛邊時，請降速生產減輕毛邊程度，暫留討論後再處置。 (RMK00717) | 訂單:2505EFE032/014 CG1 <生產備註> 事項如下 . 鍍鋅表面不可有鋅痕、壓痕、凹陷、及刮傷 、應變痕等。 (RMK00054) . 此經銷商保證平均厚度在1/2厚度公差內，厚度量測NG時，如單位長度符合範圍，請放行 (RMK00402) . 鍍層 AZ150 (含) 以上 , 鋅花等級 C~E 目標D，避免鋅花晶界明顯後續造成烤漆點狀未塗漆。 (RMK00565) . 此客戶有保證 全板形 急峻度 ≦ 0.7% ( ≦ 12 I-UNIT ) (RMK00583) . 【美加訂單生產注意事項-CG1】副操確認完回控制室後，於生產排程鋼號旁簽名紀錄，以利後續追查(該排程生產完，排程單將保留)。 (RMK00717) . 【美加訂單生產注意事項-CG1】中央段副操每顆銲道出Pot時觀察銲道同時，確認Beaver Tail與鋼板接觸之Guide Roll羊毛氈狀況，並適時添加潤滑油(避免乾掉)。 (RMK00717) | 訂單:2505EFE032/014 CG2 <生產備註> 事項如下 . 鍍鋅表面不可有鋅痕、壓痕、凹陷、及刮傷 、應變痕等。 (RMK00054) . 此經銷商保證平均厚度在1/2厚度公差內，厚度量測NG時，如單位長度符合範圍，請放行 (RMK00402) . 鍍層 AZ150 (含) 以上 , 鋅花等級 C~E 目標D，避免鋅花晶界明顯後續造成烤漆點狀未塗漆。 (RMK00565) . 此客戶有保證 全板形 急峻度 ≦ 0.7% ( ≦ 12 I-UNIT ) (RMK00583) . 【美加訂單生產注意事項-CG2】1.使用SUB-NOZZLE (RMK00717) | 訂單:2505EFE032/014 CC1 <生產備註> 事項如下 . 正面面漆(20U)及正面總膜厚(25U)要求管制90%以上之膜厚,未達標準降級. (RMK00054) . 若背面面漆(20U)及背面總膜厚(25U)時要求管制90%以上之膜厚,未達標準降級 (RMK00054) . 面漆=18U(90%)~請購基準22U(110%),標準板總膜厚=5+20U(100%面漆). (RMK00054) . 30CM*全寬*留1塊給LAB及1塊給塗料商, (RMK00054) . 【色差】1.1.此客戶對面漆(非B開頭之色碼)目視色差要求較高,請依限度樣本進行目視色差管制★--->發生過訴賠 (RMK00248) . 【色差】1.2.若針對特殊顏色需特別管理時，請品檢忽略1.1.的規定以特別規定為主 (RMK00248) . 此經銷商保證平均厚度在1/2厚度公差內，厚度量測NG時，如單位長度符合範圍，請放行 (RMK00402) . 【捲取】注意！本單為直立式包裝。禁用STAGGER捲取送包裝！送RCL重處理例外。 (RMK00512) . 此客戶有保證 全板形 急峻度 ≦ 0.7% ( ≦ 12 I-UNIT ) (RMK00583) . 【美加訂單生產注意事項-CCP】1.請烤漆入口依照正背面漆鋼捲投向規定進行鋼捲投入。 (RMK00717) . 【美加訂單生產注意事項-CCP】2.烤漆入口依照鋼捲投向規定進行鋼捲投入。(CR1/CG1 CR2/CG2-->正向入料。CR1/CG2 CR2/CG1-->反向入料) (RMK00717) . 【美加訂單生產注意事項-CCP】3.此訂單背面漆一律採Nature塗裝，塗裝黏度設定40秒以上 (RMK00717) | 訂單:2505EFE032/014 CC2 <生產備註> 事項如下 . 正面面漆(20U)及正面總膜厚(25U)要求管制90%以上之膜厚,未達標準降級. (RMK00054) . 若背面面漆(20U)及背面總膜厚(25U)時要求管制90%以上之膜厚,未達標準降級 (RMK00054) . 面漆=18U(90%)~請購基準22U(110%),標準板總膜厚=5+20U(100%面漆). (RMK00054) . 30CM*全寬*留1塊給LAB及1塊給塗料商, (RMK00054) . 【色差】1.1.此客戶對面漆(非B開頭之色碼)目視色差要求較高,請依限度樣本進行目視色差管制★--->發生過訴賠 (RMK00248) . 【色差】1.2.若針對特殊顏色需特別管理時，請品檢忽略1.1.的規定以特別規定為主 (RMK00248) . 此經銷商保證平均厚度在1/2厚度公差內，厚度量測NG時，如單位長度符合範圍，請放行 (RMK00402) . 【捲取】注意！本單為直立式包裝。禁用STAGGER捲取送包裝！送RCL重處理例外。 (RMK00512) . 此客戶有保證 全板形 急峻度 ≦ 0.7% ( ≦ 12 I-UNIT ) (RMK00583) . 【美加訂單生產注意事項-CCP】1.請烤漆入口依照正背面漆鋼捲投向規定進行鋼捲投入。 (RMK00717) . 【美加訂單生產注意事項-CCP】2.烤漆入口依照鋼捲投向規定進行鋼捲投入。(CR1/CG1 CR2/CG2-->正向入料。CR1/CG2 CR2/CG1-->反向入料) (RMK00717) . 【美加訂單生產注意事項-CCP】3.此訂單背面漆一律採Nature塗裝，塗裝黏度設定40秒以上 (RMK00717) | 訂單:2505EFE032/014 RCL <生產備註> 事項如下 . 【捲取】注意！本單為直立式包裝。禁用STAGGER捲取送包裝！送RCL重處理例外。 (RMK00512) | 訂單:2505EFE032/014 CCPK 無 <生產備註> 事項 | 訂單:2505EFE032/014 CGQC <品檢備註> 事項如下 . 鍍層 AZ150 (含) 以上 , 鋅花等級 C~E 目標D，避免鋅花晶界明顯後續造成烤漆點狀未塗漆。 (RMK00565) | 訂單:2505EFE032/014 CCQC <品檢備註> 事項如下 . 【色差】1.1.此客戶對面漆(非B開頭之色碼)目視色差要求較高,請依限度樣本進行目視色差管制★--->發生過訴賠 (RMK00248) . 【色差】1.2.若針對特殊顏色需特別管理時，請品檢忽略1.1.的規定以特別規定為主 (RMK00248) . 【捲取】注意！本單為直立式包裝。禁用STAGGER捲取送包裝！送RCL重處理例外。 (RMK00512) | 訂單:2505EFE032/014 TOL 無 <生產備註> 事項 |  | 訂單 2505EFE032/014 修改記錄如下: 20250416 15:59:31 (25010) 退火碼: >> H2, 用途碼: >> COG003, 背面標示: >> S000, 訂單背面顏色(五碼): >> BW73Z, 背面漆膜厚: >> NOM, 背面漆塗漆型式幾塗幾烤: >> 2, 鉻酸鹽: >> Z, 訂單厚度: >> 0.02, 訂單重: >> 20, 重量容許率(下限): >> 10, 重量容許率(上限): >> 10, 訂單寬度: >> 43, 鍍製方式: >> AC, 鋼捲內徑: >> 508, 鋼捲下限重: >> 3, 鋼捲上限重: >> 4.5, 壓花條件碼: >> -, 表面花紋: >> R, 綠色識別碼: >> -, 印刷輥號: >> -, 產品代碼: >> PPGL, 皮膜碼: >> -, 單位別: >> I, 油品種類: >> Z, 塗油量: >> Z, 包裝代碼: >> E0 , 保護膜碼: >> -, 客戶試片取樣數量: >> 0, 客戶試片取樣型式: >> -, 調質碼: >> S, 套筒碼: >> P , 規格: >> A792SSGR80, 製造標準: >> ASTM, 表面處理劑種類: >> Z, 表面處理劑塗佈量: >> Z, 伸長率測試: >> N, 硬度測試碼: >> N, 抗拉強度測試: >> N, 降伏強度測試: >> N, 厚度變異: >> 0, 訂單正面顏色(五碼): >> SBH87, 正面漆膜厚: >> 25, 正面漆塗漆型式幾塗幾烤: >> 2, 修邊碼: >> Y, 重量碼: >> AW, 鋼捲捲向: >> O, 鍍層碼: >> AZ50, | F:保證1/2 ASTM 厚度公差
PPGL | 2505EFE032/015 |  | 1. 製造標準為MS、ASTM或銷新加坡之訂單，若無技術指定優先用料，請優先使用國內料，勿使用ANFEN (OFP00406)-{.不符.} | 1. 製造標準為MS、ASTM或銷新加坡之訂單，若無技術指定優先用料，請優先使用國內料，勿使用ANFEN (OFP00406)-{.不符.} 2. 【提醒】！本單為直立式包裝，嚴禁鍍鋅或烤漆後以STAGGER捲取 (OFP00451)-{.不符.} 3. ※超耐候一系列用途要確認是否有英制公差需求，有英制公差需求時選配碼用ON027※ (OFP00680)-{.不符.} 4. 此經銷商有簽訂1/2厚度公差保證(無厚度變異),請調整冷軋與鍍鋅厚度公差管制範圍. 保證 ASTM 厚度公差 (OFP00180)-{.不符.} | 訂單:2505EFE032/015 CPL <生產備註> 事項如下 . 除HGI/ HGL 訂單邊緣不噴油. 其餘皆側緣噴油 (RMK00285) . 【美加訂單生產注意事項-CPL】1.客戶美加地區訂單實施修邊刀最大使用顆數上限(20顆) (RMK00717) . 【美加訂單生產注意事項-CPL】2.排程備註:注意修邊品質與毛邊 (RMK00717) . 【美加訂單生產注意事項-CPL】3.去毛邊輥的管制：兩側壓力均設定1.0 kg/cm2 (RMK00717) | 訂單:2505EFE032/015 CR1 <生產備註> 事項如下 . 此經銷商保證平均厚度在1/2厚度公差內，厚度量測NG時，如單位長度符合範圍，請放行 (RMK00402) . 此客戶有保證 全板形 急峻度 ≦ 0.7% ( ≦ 12 I-UNIT ) (RMK00583) . 【美加訂單生產注意事項-CR】1.兩側各加開一個spot cooling增加冷卻效果。 (RMK00717) . 【美加訂單生產注意事項-CR】2.發生毛邊時，請降速生產減輕毛邊程度，暫留討論後再處置。 (RMK00717) | 訂單:2505EFE032/015 CR2 <生產備註> 事項如下 . 此經銷商保證平均厚度在1/2厚度公差內，厚度量測NG時，如單位長度符合範圍，請放行 (RMK00402) . 此客戶有保證 全板形 急峻度 ≦ 0.7% ( ≦ 12 I-UNIT ) (RMK00583) . 【美加訂單生產注意事項-CR】1.兩側各加開一個spot cooling增加冷卻效果。 (RMK00717) . 【美加訂單生產注意事項-CR】2.發生毛邊時，請降速生產減輕毛邊程度，暫留討論後再處置。 (RMK00717) | 訂單:2505EFE032/015 CG1 <生產備註> 事項如下 . 鍍鋅表面不可有鋅痕、壓痕、凹陷、及刮傷 、應變痕等。 (RMK00054) . 此經銷商保證平均厚度在1/2厚度公差內，厚度量測NG時，如單位長度符合範圍，請放行 (RMK00402) . 鍍層 AZ150 (含) 以上 , 鋅花等級 C~E 目標D，避免鋅花晶界明顯後續造成烤漆點狀未塗漆。 (RMK00565) . 此客戶有保證 全板形 急峻度 ≦ 0.7% ( ≦ 12 I-UNIT ) (RMK00583) . 【美加訂單生產注意事項-CG1】副操確認完回控制室後，於生產排程鋼號旁簽名紀錄，以利後續追查(該排程生產完，排程單將保留)。 (RMK00717) . 【美加訂單生產注意事項-CG1】中央段副操每顆銲道出Pot時觀察銲道同時，確認Beaver Tail與鋼板接觸之Guide Roll羊毛氈狀況，並適時添加潤滑油(避免乾掉)。 (RMK00717) | 訂單:2505EFE032/015 CG2 <生產備註> 事項如下 . 鍍鋅表面不可有鋅痕、壓痕、凹陷、及刮傷 、應變痕等。 (RMK00054) . 此經銷商保證平均厚度在1/2厚度公差內，厚度量測NG時，如單位長度符合範圍，請放行 (RMK00402) . 鍍層 AZ150 (含) 以上 , 鋅花等級 C~E 目標D，避免鋅花晶界明顯後續造成烤漆點狀未塗漆。 (RMK00565) . 此客戶有保證 全板形 急峻度 ≦ 0.7% ( ≦ 12 I-UNIT ) (RMK00583) . 【美加訂單生產注意事項-CG2】1.使用SUB-NOZZLE (RMK00717) | 訂單:2505EFE032/015 CC1 <生產備註> 事項如下 . 【色差】色差放行標準為DE<= 2.0，只管制當批無明顯目視色差，不管制批差異。 (RMK-E_CHIN) . 正面面漆(20U)及正面總膜厚(25U)要求管制90%以上之膜厚,未達標準降級. (RMK00054) . 若背面面漆(20U)及背面總膜厚(25U)時要求管制90%以上之膜厚,未達標準降級 (RMK00054) . 面漆=18U(90%)~請購基準22U(110%),標準板總膜厚=5+20U(100%面漆). (RMK00054) . 30CM*全寬*留1塊給LAB及1塊給塗料商, (RMK00054) . 【色差】1.1.此客戶對面漆(非B開頭之色碼)目視色差要求較高,請依限度樣本進行目視色差管制★--->發生過訴賠 (RMK00248) . 【色差】1.2.若針對特殊顏色需特別管理時，請品檢忽略1.1.的規定以特別規定為主 (RMK00248) . 此經銷商保證平均厚度在1/2厚度公差內，厚度量測NG時，如單位長度符合範圍，請放行 (RMK00402) . 【捲取】注意！本單為直立式包裝。禁用STAGGER捲取送包裝！送RCL重處理例外。 (RMK00512) . 此客戶有保證 全板形 急峻度 ≦ 0.7% ( ≦ 12 I-UNIT ) (RMK00583) . 【美加訂單生產注意事項-CCP】1.請烤漆入口依照正背面漆鋼捲投向規定進行鋼捲投入。 (RMK00717) . 【美加訂單生產注意事項-CCP】2.烤漆入口依照鋼捲投向規定進行鋼捲投入。(CR1/CG1 CR2/CG2-->正向入料。CR1/CG2 CR2/CG1-->反向入料) (RMK00717) . 【美加訂單生產注意事項-CCP】3.此訂單背面漆一律採Nature塗裝，塗裝黏度設定40秒以上 (RMK00717) | 訂單:2505EFE032/015 CC2 <生產備註> 事項如下 . 【色差】色差放行標準為DE<= 2.0，只管制當批無明顯目視色差，不管制批差異。 (RMK-E_CHIN) . 正面面漆(20U)及正面總膜厚(25U)要求管制90%以上之膜厚,未達標準降級. (RMK00054) . 若背面面漆(20U)及背面總膜厚(25U)時要求管制90%以上之膜厚,未達標準降級 (RMK00054) . 面漆=18U(90%)~請購基準22U(110%),標準板總膜厚=5+20U(100%面漆). (RMK00054) . 30CM*全寬*留1塊給LAB及1塊給塗料商, (RMK00054) . 【色差】1.1.此客戶對面漆(非B開頭之色碼)目視色差要求較高,請依限度樣本進行目視色差管制★--->發生過訴賠 (RMK00248) . 【色差】1.2.若針對特殊顏色需特別管理時，請品檢忽略1.1.的規定以特別規定為主 (RMK00248) . 此經銷商保證平均厚度在1/2厚度公差內，厚度量測NG時，如單位長度符合範圍，請放行 (RMK00402) . 【捲取】注意！本單為直立式包裝。禁用STAGGER捲取送包裝！送RCL重處理例外。 (RMK00512) . 此客戶有保證 全板形 急峻度 ≦ 0.7% ( ≦ 12 I-UNIT ) (RMK00583) . 【美加訂單生產注意事項-CCP】1.請烤漆入口依照正背面漆鋼捲投向規定進行鋼捲投入。 (RMK00717) . 【美加訂單生產注意事項-CCP】2.烤漆入口依照鋼捲投向規定進行鋼捲投入。(CR1/CG1 CR2/CG2-->正向入料。CR1/CG2 CR2/CG1-->反向入料) (RMK00717) . 【美加訂單生產注意事項-CCP】3.此訂單背面漆一律採Nature塗裝，塗裝黏度設定40秒以上 (RMK00717) | 訂單:2505EFE032/015 RCL <生產備註> 事項如下 . 【捲取】注意！本單為直立式包裝。禁用STAGGER捲取送包裝！送RCL重處理例外。 (RMK00512) | 訂單:2505EFE032/015 CCPK 無 <生產備註> 事項 | 訂單:2505EFE032/015 CGQC <品檢備註> 事項如下 . 鍍層 AZ150 (含) 以上 , 鋅花等級 C~E 目標D，避免鋅花晶界明顯後續造成烤漆點狀未塗漆。 (RMK00565) | 訂單:2505EFE032/015 CCQC <品檢備註> 事項如下 . 【色差】色差放行標準為DE<= 2.0，只管制當批無明顯目視色差，不管制批差異。 (RMK-E_CHIN) . 【色差】1.1.此客戶對面漆(非B開頭之色碼)目視色差要求較高,請依限度樣本進行目視色差管制★--->發生過訴賠 (RMK00248) . 【色差】1.2.若針對特殊顏色需特別管理時，請品檢忽略1.1.的規定以特別規定為主 (RMK00248) . 【捲取】注意！本單為直立式包裝。禁用STAGGER捲取送包裝！送RCL重處理例外。 (RMK00512) | 訂單:2505EFE032/015 TOL 無 <生產備註> 事項 | 【色差】色差放行標準為DE<= 2.0，只管制當批無明顯目視色差，不管制批差異。^^/CC1/CC2/CCQC/ <<.E_CHIN 2025/04/21 09:38.>> | 訂單 2505EFE032/015 修改記錄如下: 20250416 16:00:41 (25010) 退火碼: >> H2, 用途碼: >> COG007, 背面標示: >> S000, 訂單背面顏色(五碼): >> BW73Z, 背面漆膜厚: >> NOM, 背面漆塗漆型式幾塗幾烤: >> 2, 鉻酸鹽: >> Z, 訂單厚度: >> 0.02, 訂單重: >> 20, 重量容許率(下限): >> 10, 重量容許率(上限): >> 10, 訂單寬度: >> 43, 鍍製方式: >> AC, 鋼捲內徑: >> 508, 鋼捲下限重: >> 3, 鋼捲上限重: >> 4.5, 壓花條件碼: >> -, 表面花紋: >> R, 綠色識別碼: >> -, 印刷輥號: >> -, 產品代碼: >> PPGL, 皮膜碼: >> -, 單位別: >> I, 油品種類: >> Z, 塗油量: >> Z, 包裝代碼: >> E0 , 保護膜碼: >> -, 客戶試片取樣數量: >> 0, 客戶試片取樣型式: >> -, 調質碼: >> S, 套筒碼: >> P , 規格: >> A792SSGR80, 製造標準: >> ASTM, 表面處理劑種類: >> Z, 表面處理劑塗佈量: >> Z, 伸長率測試: >> N, 硬度測試碼: >> N, 抗拉強度測試: >> N, 降伏強度測試: >> N, 厚度變異: >> 0, 訂單正面顏色(五碼): >> SGT7Q, 正面漆膜厚: >> 25, 正面漆塗漆型式幾塗幾烤: >> 2, 修邊碼: >> Y, 重量碼: >> AW, 鋼捲捲向: >> O, 鍍層碼: >> AZ50, | F:保證1/2 ASTM 厚度公差
PPGL | 2505EFE032/016 |  | 1. 製造標準為MS、ASTM或銷新加坡之訂單，若無技術指定優先用料，請優先使用國內料，勿使用ANFEN (OFP00406)-{.不符.} | 1. 製造標準為MS、ASTM或銷新加坡之訂單，若無技術指定優先用料，請優先使用國內料，勿使用ANFEN (OFP00406)-{.不符.} 2. 【提醒】！本單為直立式包裝，嚴禁鍍鋅或烤漆後以STAGGER捲取 (OFP00451)-{.不符.} 3. ※超耐候一系列用途要確認是否有英制公差需求，有英制公差需求時選配碼用ON027※ (OFP00680)-{.不符.} 4. 此經銷商有簽訂1/2厚度公差保證(無厚度變異),請調整冷軋與鍍鋅厚度公差管制範圍. 保證 ASTM 厚度公差 (OFP00180)-{.不符.} | 訂單:2505EFE032/016 CPL <生產備註> 事項如下 . 除HGI/ HGL 訂單邊緣不噴油. 其餘皆側緣噴油 (RMK00285) . 【美加訂單生產注意事項-CPL】1.客戶美加地區訂單實施修邊刀最大使用顆數上限(20顆) (RMK00717) . 【美加訂單生產注意事項-CPL】2.排程備註:注意修邊品質與毛邊 (RMK00717) . 【美加訂單生產注意事項-CPL】3.去毛邊輥的管制：兩側壓力均設定1.0 kg/cm2 (RMK00717) | 訂單:2505EFE032/016 CR1 <生產備註> 事項如下 . 此經銷商保證平均厚度在1/2厚度公差內，厚度量測NG時，如單位長度符合範圍，請放行 (RMK00402) . 此客戶有保證 全板形 急峻度 ≦ 0.7% ( ≦ 12 I-UNIT ) (RMK00583) . 【美加訂單生產注意事項-CR】1.兩側各加開一個spot cooling增加冷卻效果。 (RMK00717) . 【美加訂單生產注意事項-CR】2.發生毛邊時，請降速生產減輕毛邊程度，暫留討論後再處置。 (RMK00717) | 訂單:2505EFE032/016 CR2 <生產備註> 事項如下 . 此經銷商保證平均厚度在1/2厚度公差內，厚度量測NG時，如單位長度符合範圍，請放行 (RMK00402) . 此客戶有保證 全板形 急峻度 ≦ 0.7% ( ≦ 12 I-UNIT ) (RMK00583) . 【美加訂單生產注意事項-CR】1.兩側各加開一個spot cooling增加冷卻效果。 (RMK00717) . 【美加訂單生產注意事項-CR】2.發生毛邊時，請降速生產減輕毛邊程度，暫留討論後再處置。 (RMK00717) | 訂單:2505EFE032/016 CG1 <生產備註> 事項如下 . 鍍鋅表面不可有鋅痕、壓痕、凹陷、及刮傷 、應變痕等。 (RMK00054) . 此經銷商保證平均厚度在1/2厚度公差內，厚度量測NG時，如單位長度符合範圍，請放行 (RMK00402) . 鍍層 AZ150 (含) 以上 , 鋅花等級 C~E 目標D，避免鋅花晶界明顯後續造成烤漆點狀未塗漆。 (RMK00565) . 此客戶有保證 全板形 急峻度 ≦ 0.7% ( ≦ 12 I-UNIT ) (RMK00583) . 【美加訂單生產注意事項-CG1】副操確認完回控制室後，於生產排程鋼號旁簽名紀錄，以利後續追查(該排程生產完，排程單將保留)。 (RMK00717) . 【美加訂單生產注意事項-CG1】中央段副操每顆銲道出Pot時觀察銲道同時，確認Beaver Tail與鋼板接觸之Guide Roll羊毛氈狀況，並適時添加潤滑油(避免乾掉)。 (RMK00717) | 訂單:2505EFE032/016 CG2 <生產備註> 事項如下 . 鍍鋅表面不可有鋅痕、壓痕、凹陷、及刮傷 、應變痕等。 (RMK00054) . 此經銷商保證平均厚度在1/2厚度公差內，厚度量測NG時，如單位長度符合範圍，請放行 (RMK00402) . 鍍層 AZ150 (含) 以上 , 鋅花等級 C~E 目標D，避免鋅花晶界明顯後續造成烤漆點狀未塗漆。 (RMK00565) . 此客戶有保證 全板形 急峻度 ≦ 0.7% ( ≦ 12 I-UNIT ) (RMK00583) . 【美加訂單生產注意事項-CG2】1.使用SUB-NOZZLE (RMK00717) | 訂單:2505EFE032/016 CC1 <生產備註> 事項如下 . 正面面漆(20U)及正面總膜厚(25U)要求管制90%以上之膜厚,未達標準降級. (RMK00054) . 若背面面漆(20U)及背面總膜厚(25U)時要求管制90%以上之膜厚,未達標準降級 (RMK00054) . 面漆=18U(90%)~請購基準22U(110%),標準板總膜厚=5+20U(100%面漆). (RMK00054) . 30CM*全寬*留1塊給LAB及1塊給塗料商, (RMK00054) . 【色差】1.1.此客戶對面漆(非B開頭之色碼)目視色差要求較高,請依限度樣本進行目視色差管制★--->發生過訴賠 (RMK00248) . 【色差】1.2.若針對特殊顏色需特別管理時，請品檢忽略1.1.的規定以特別規定為主 (RMK00248) . 此經銷商保證平均厚度在1/2厚度公差內，厚度量測NG時，如單位長度符合範圍，請放行 (RMK00402) . 【捲取】注意！本單為直立式包裝。禁用STAGGER捲取送包裝！送RCL重處理例外。 (RMK00512) . 此客戶有保證 全板形 急峻度 ≦ 0.7% ( ≦ 12 I-UNIT ) (RMK00583) . 【美加訂單生產注意事項-CCP】1.請烤漆入口依照正背面漆鋼捲投向規定進行鋼捲投入。 (RMK00717) . 【美加訂單生產注意事項-CCP】2.烤漆入口依照鋼捲投向規定進行鋼捲投入。(CR1/CG1 CR2/CG2-->正向入料。CR1/CG2 CR2/CG1-->反向入料) (RMK00717) . 【美加訂單生產注意事項-CCP】3.此訂單背面漆一律採Nature塗裝，塗裝黏度設定40秒以上 (RMK00717) | 訂單:2505EFE032/016 CC2 <生產備註> 事項如下 . 正面面漆(20U)及正面總膜厚(25U)要求管制90%以上之膜厚,未達標準降級. (RMK00054) . 若背面面漆(20U)及背面總膜厚(25U)時要求管制90%以上之膜厚,未達標準降級 (RMK00054) . 面漆=18U(90%)~請購基準22U(110%),標準板總膜厚=5+20U(100%面漆). (RMK00054) . 30CM*全寬*留1塊給LAB及1塊給塗料商, (RMK00054) . 【色差】1.1.此客戶對面漆(非B開頭之色碼)目視色差要求較高,請依限度樣本進行目視色差管制★--->發生過訴賠 (RMK00248) . 【色差】1.2.若針對特殊顏色需特別管理時，請品檢忽略1.1.的規定以特別規定為主 (RMK00248) . 此經銷商保證平均厚度在1/2厚度公差內，厚度量測NG時，如單位長度符合範圍，請放行 (RMK00402) . 【捲取】注意！本單為直立式包裝。禁用STAGGER捲取送包裝！送RCL重處理例外。 (RMK00512) . 此客戶有保證 全板形 急峻度 ≦ 0.7% ( ≦ 12 I-UNIT ) (RMK00583) . 【美加訂單生產注意事項-CCP】1.請烤漆入口依照正背面漆鋼捲投向規定進行鋼捲投入。 (RMK00717) . 【美加訂單生產注意事項-CCP】2.烤漆入口依照鋼捲投向規定進行鋼捲投入。(CR1/CG1 CR2/CG2-->正向入料。CR1/CG2 CR2/CG1-->反向入料) (RMK00717) . 【美加訂單生產注意事項-CCP】3.此訂單背面漆一律採Nature塗裝，塗裝黏度設定40秒以上 (RMK00717) | 訂單:2505EFE032/016 RCL <生產備註> 事項如下 . 【捲取】注意！本單為直立式包裝。禁用STAGGER捲取送包裝！送RCL重處理例外。 (RMK00512) | 訂單:2505EFE032/016 CCPK 無 <生產備註> 事項 | 訂單:2505EFE032/016 CGQC <品檢備註> 事項如下 . 鍍層 AZ150 (含) 以上 , 鋅花等級 C~E 目標D，避免鋅花晶界明顯後續造成烤漆點狀未塗漆。 (RMK00565) | 訂單:2505EFE032/016 CCQC <品檢備註> 事項如下 . 【色差】1.1.此客戶對面漆(非B開頭之色碼)目視色差要求較高,請依限度樣本進行目視色差管制★--->發生過訴賠 (RMK00248) . 【色差】1.2.若針對特殊顏色需特別管理時，請品檢忽略1.1.的規定以特別規定為主 (RMK00248) . 【捲取】注意！本單為直立式包裝。禁用STAGGER捲取送包裝！送RCL重處理例外。 (RMK00512) | 訂單:2505EFE032/016 TOL 無 <生產備註> 事項 |  | 訂單 2505EFE032/016 修改記錄如下: 20250416 16:05:02 (25010) 退火碼: >> H2, 用途碼: >> COG007, 背面標示: >> S000, 訂單背面顏色(五碼): >> BW73Z, 背面漆膜厚: >> NOM, 背面漆塗漆型式幾塗幾烤: >> 2, 鉻酸鹽: >> Z, 訂單厚度: >> 0.02, 訂單重: >> 20, 重量容許率(下限): >> 10, 重量容許率(上限): >> 10, 訂單寬度: >> 43, 鍍製方式: >> AC, 鋼捲內徑: >> 508, 鋼捲下限重: >> 3, 鋼捲上限重: >> 4.5, 壓花條件碼: >> -, 表面花紋: >> R, 綠色識別碼: >> -, 印刷輥號: >> -, 產品代碼: >> PPGL, 皮膜碼: >> -, 單位別: >> I, 油品種類: >> Z, 塗油量: >> Z, 包裝代碼: >> E0 , 保護膜碼: >> -, 客戶試片取樣數量: >> 0, 客戶試片取樣型式: >> -, 調質碼: >> S, 套筒碼: >> P , 規格: >> A792SSGR80, 製造標準: >> ASTM, 表面處理劑種類: >> Z, 表面處理劑塗佈量: >> Z, 伸長率測試: >> N, 硬度測試碼: >> N, 抗拉強度測試: >> N, 降伏強度測試: >> N, 厚度變異: >> 0, 訂單正面顏色(五碼): >> SRH49, 正面漆膜厚: >> 25, 正面漆塗漆型式幾塗幾烤: >> 2, 修邊碼: >> Y, 重量碼: >> AW, 鋼捲捲向: >> O, 鍍層碼: >> AZ50, 20250416 16:05:45 (25010) 用途碼: COG007 >> COG014, 20250416 16:06:26 (25010) 用途碼: COG014 >> COG013, 20250417 08:23:26 (25010) 用途碼: COG013 >> COG014, 20250417 08:24:50 (25010) 用途碼: COG014 >> COG003, | F:保證1/2 ASTM 厚度公差
PPGL | 2505EFE032/017 |  | 1. 製造標準為MS、ASTM或銷新加坡之訂單，若無技術指定優先用料，請優先使用國內料，勿使用ANFEN (OFP00406)-{.不符.} | 1. 製造標準為MS、ASTM或銷新加坡之訂單，若無技術指定優先用料，請優先使用國內料，勿使用ANFEN (OFP00406)-{.不符.} 2. 【提醒】！本單為直立式包裝，嚴禁鍍鋅或烤漆後以STAGGER捲取 (OFP00451)-{.不符.} 3. ※超耐候一系列用途要確認是否有英制公差需求，有英制公差需求時選配碼用ON027※ (OFP00680)-{.不符.} 4. 此經銷商有簽訂1/2厚度公差保證(無厚度變異),請調整冷軋與鍍鋅厚度公差管制範圍. 保證 ASTM 厚度公差 (OFP00180)-{.不符.} | 訂單:2505EFE032/017 CPL <生產備註> 事項如下 . 除HGI/ HGL 訂單邊緣不噴油. 其餘皆側緣噴油 (RMK00285) . 【美加訂單生產注意事項-CPL】1.客戶美加地區訂單實施修邊刀最大使用顆數上限(20顆) (RMK00717) . 【美加訂單生產注意事項-CPL】2.排程備註:注意修邊品質與毛邊 (RMK00717) . 【美加訂單生產注意事項-CPL】3.去毛邊輥的管制：兩側壓力均設定1.0 kg/cm2 (RMK00717) | 訂單:2505EFE032/017 CR1 <生產備註> 事項如下 . 此經銷商保證平均厚度在1/2厚度公差內，厚度量測NG時，如單位長度符合範圍，請放行 (RMK00402) . 此客戶有保證 全板形 急峻度 ≦ 0.7% ( ≦ 12 I-UNIT ) (RMK00583) . 【美加訂單生產注意事項-CR】1.兩側各加開一個spot cooling增加冷卻效果。 (RMK00717) . 【美加訂單生產注意事項-CR】2.發生毛邊時，請降速生產減輕毛邊程度，暫留討論後再處置。 (RMK00717) | 訂單:2505EFE032/017 CR2 <生產備註> 事項如下 . 此經銷商保證平均厚度在1/2厚度公差內，厚度量測NG時，如單位長度符合範圍，請放行 (RMK00402) . 此客戶有保證 全板形 急峻度 ≦ 0.7% ( ≦ 12 I-UNIT ) (RMK00583) . 【美加訂單生產注意事項-CR】1.兩側各加開一個spot cooling增加冷卻效果。 (RMK00717) . 【美加訂單生產注意事項-CR】2.發生毛邊時，請降速生產減輕毛邊程度，暫留討論後再處置。 (RMK00717) | 訂單:2505EFE032/017 CG1 <生產備註> 事項如下 . 鍍鋅表面不可有鋅痕、壓痕、凹陷、及刮傷 、應變痕等。 (RMK00054) . 此經銷商保證平均厚度在1/2厚度公差內，厚度量測NG時，如單位長度符合範圍，請放行 (RMK00402) . 此客戶有保證 全板形 急峻度 ≦ 0.7% ( ≦ 12 I-UNIT ) (RMK00583) . 【美加訂單生產注意事項-CG1】副操確認完回控制室後，於生產排程鋼號旁簽名紀錄，以利後續追查(該排程生產完，排程單將保留)。 (RMK00717) . 【美加訂單生產注意事項-CG1】中央段副操每顆銲道出Pot時觀察銲道同時，確認Beaver Tail與鋼板接觸之Guide Roll羊毛氈狀況，並適時添加潤滑油(避免乾掉)。 (RMK00717) | 訂單:2505EFE032/017 CG2 <生產備註> 事項如下 . 鍍鋅表面不可有鋅痕、壓痕、凹陷、及刮傷 、應變痕等。 (RMK00054) . 此經銷商保證平均厚度在1/2厚度公差內，厚度量測NG時，如單位長度符合範圍，請放行 (RMK00402) . 此客戶有保證 全板形 急峻度 ≦ 0.7% ( ≦ 12 I-UNIT ) (RMK00583) . 【美加訂單生產注意事項-CG2】1.使用SUB-NOZZLE (RMK00717) | 訂單:2505EFE032/017 CC1 <生產備註> 事項如下 . 正面面漆(20U)及正面總膜厚(25U)要求管制90%以上之膜厚,未達標準降級. (RMK00054) . 若背面面漆(20U)及背面總膜厚(25U)時要求管制90%以上之膜厚,未達標準降級 (RMK00054) . 面漆=18U(90%)~請購基準22U(110%),標準板總膜厚=5+20U(100%面漆). (RMK00054) . 30CM*全寬*留1塊給LAB及1塊給塗料商, (RMK00054) . 【色差】1.1.此客戶對面漆(非B開頭之色碼)目視色差要求較高,請依限度樣本進行目視色差管制★--->發生過訴賠 (RMK00248) . 【色差】1.2.若針對特殊顏色需特別管理時，請品檢忽略1.1.的規定以特別規定為主 (RMK00248) . 此經銷商保證平均厚度在1/2厚度公差內，厚度量測NG時，如單位長度符合範圍，請放行 (RMK00402) . 【捲取】注意！本單為直立式包裝。禁用STAGGER捲取送包裝！送RCL重處理例外。 (RMK00512) . 此客戶有保證 全板形 急峻度 ≦ 0.7% ( ≦ 12 I-UNIT ) (RMK00583) . 【水痕】因TOP 為YCP 近似深黑色水痕可能嚴重，因此指定CC1生產注意W/Q 使用純水與水量控制 (RMK00588) . 【美加訂單生產注意事項-CCP】1.請烤漆入口依照正背面漆鋼捲投向規定進行鋼捲投入。 (RMK00717) . 【美加訂單生產注意事項-CCP】2.烤漆入口依照鋼捲投向規定進行鋼捲投入。(CR1/CG1 CR2/CG2-->正向入料。CR1/CG2 CR2/CG1-->反向入料) (RMK00717) . 【美加訂單生產注意事項-CCP】3.此訂單背面漆一律採Nature塗裝，塗裝黏度設定40秒以上 (RMK00717) | 訂單:2505EFE032/017 CC2 <生產備註> 事項如下 . 正面面漆(20U)及正面總膜厚(25U)要求管制90%以上之膜厚,未達標準降級. (RMK00054) . 若背面面漆(20U)及背面總膜厚(25U)時要求管制90%以上之膜厚,未達標準降級 (RMK00054) . 面漆=18U(90%)~請購基準22U(110%),標準板總膜厚=5+20U(100%面漆). (RMK00054) . 30CM*全寬*留1塊給LAB及1塊給塗料商, (RMK00054) . 【色差】1.1.此客戶對面漆(非B開頭之色碼)目視色差要求較高,請依限度樣本進行目視色差管制★--->發生過訴賠 (RMK00248) . 【色差】1.2.若針對特殊顏色需特別管理時，請品檢忽略1.1.的規定以特別規定為主 (RMK00248) . 此經銷商保證平均厚度在1/2厚度公差內，厚度量測NG時，如單位長度符合範圍，請放行 (RMK00402) . 【捲取】注意！本單為直立式包裝。禁用STAGGER捲取送包裝！送RCL重處理例外。 (RMK00512) . 此客戶有保證 全板形 急峻度 ≦ 0.7% ( ≦ 12 I-UNIT ) (RMK00583) . 【水痕】因TOP 為YCP 近似深黑色水痕可能嚴重，因此指定CC1生產注意W/Q 使用純水與水量控制 (RMK00588) . 【美加訂單生產注意事項-CCP】1.請烤漆入口依照正背面漆鋼捲投向規定進行鋼捲投入。 (RMK00717) . 【美加訂單生產注意事項-CCP】2.烤漆入口依照鋼捲投向規定進行鋼捲投入。(CR1/CG1 CR2/CG2-->正向入料。CR1/CG2 CR2/CG1-->反向入料) (RMK00717) . 【美加訂單生產注意事項-CCP】3.此訂單背面漆一律採Nature塗裝，塗裝黏度設定40秒以上 (RMK00717) | 訂單:2505EFE032/017 RCL <生產備註> 事項如下 . 【捲取】注意！本單為直立式包裝。禁用STAGGER捲取送包裝！送RCL重處理例外。 (RMK00512) | 訂單:2505EFE032/017 CCPK 無 <生產備註> 事項 | 訂單:2505EFE032/017 CGQC 無 <品檢備註> 事項 | 訂單:2505EFE032/017 CCQC <品檢備註> 事項如下 . 【色差】1.1.此客戶對面漆(非B開頭之色碼)目視色差要求較高,請依限度樣本進行目視色差管制★--->發生過訴賠 (RMK00248) . 【色差】1.2.若針對特殊顏色需特別管理時，請品檢忽略1.1.的規定以特別規定為主 (RMK00248) . 【捲取】注意！本單為直立式包裝。禁用STAGGER捲取送包裝！送RCL重處理例外。 (RMK00512) . 【水痕】因TOP 為YCP 近似深黑色水痕可能嚴重，因此指定CC1生產注意W/Q 使用純水與水量控制 (RMK00588) | 訂單:2505EFE032/017 TOL 無 <生產備註> 事項 |  | 訂單 2505EFE032/017 修改記錄如下: 20250416 16:09:56 (25010) 退火碼: >> S1, 用途碼: >> COG013, 背面標示: >> S000, 訂單背面顏色(五碼): >> BW73Z, 背面漆膜厚: >> NOM, 背面漆塗漆型式幾塗幾烤: >> 2, 鉻酸鹽: >> Z, 訂單厚度: >> 0.02, 訂單重: >> 80, 重量容許率(下限): >> 10, 重量容許率(上限): >> 10, 訂單寬度: >> 48, 鍍製方式: >> AC, 鋼捲內徑: >> 508, 鋼捲下限重: >> 3, 鋼捲上限重: >> 4.5, 壓花條件碼: >> -, 表面花紋: >> R, 綠色識別碼: >> -, 印刷輥號: >> -, 產品代碼: >> PPGL, 皮膜碼: >> -, 單位別: >> I, 油品種類: >> Z, 塗油量: >> Z, 包裝代碼: >> E0 , 保護膜碼: >> -, 客戶試片取樣數量: >> 0, 客戶試片取樣型式: >> -, 調質碼: >> S, 套筒碼: >> P , 規格: >> A792SSGR33, 製造標準: >> ASTM, 表面處理劑種類: >> Z, 表面處理劑塗佈量: >> Z, 伸長率測試: >> N, 硬度測試碼: >> N, 抗拉強度測試: >> N, 降伏強度測試: >> N, 厚度變異: >> 0, 訂單正面顏色(五碼): >> SYT9P, 正面漆膜厚: >> 25, 正面漆塗漆型式幾塗幾烤: >> 2, 修邊碼: >> Y, 重量碼: >> AW, 鋼捲捲向: >> O, 鍍層碼: >> AZ50, 20250417 08:26:10 (25010) 用途碼: COG013 >> COG007, | F:保證1/2 ASTM 厚度公差
PPGL | 2505EFE032/018 |  | 1. 製造標準為MS、ASTM或銷新加坡之訂單，若無技術指定優先用料，請優先使用國內料，勿使用ANFEN (OFP00406)-{.不符.} | 1. 製造標準為MS、ASTM或銷新加坡之訂單，若無技術指定優先用料，請優先使用國內料，勿使用ANFEN (OFP00406)-{.不符.} 2. 【提醒】！本單為直立式包裝，嚴禁鍍鋅或烤漆後以STAGGER捲取 (OFP00451)-{.不符.} 3. ※超耐候一系列用途要確認是否有英制公差需求，有英制公差需求時選配碼用ON027※ (OFP00680)-{.不符.} 4. 此經銷商有簽訂1/2厚度公差保證(無厚度變異),請調整冷軋與鍍鋅厚度公差管制範圍. 保證 ASTM 厚度公差 (OFP00180)-{.不符.} | 訂單:2505EFE032/018 CPL <生產備註> 事項如下 . 除HGI/ HGL 訂單邊緣不噴油. 其餘皆側緣噴油 (RMK00285) . 【美加訂單生產注意事項-CPL】1.客戶美加地區訂單實施修邊刀最大使用顆數上限(20顆) (RMK00717) . 【美加訂單生產注意事項-CPL】2.排程備註:注意修邊品質與毛邊 (RMK00717) . 【美加訂單生產注意事項-CPL】3.去毛邊輥的管制：兩側壓力均設定1.0 kg/cm2 (RMK00717) | 訂單:2505EFE032/018 CR1 <生產備註> 事項如下 . 此經銷商保證平均厚度在1/2厚度公差內，厚度量測NG時，如單位長度符合範圍，請放行 (RMK00402) . 此客戶有保證 全板形 急峻度 ≦ 0.7% ( ≦ 12 I-UNIT ) (RMK00583) . 【美加訂單生產注意事項-CR】1.兩側各加開一個spot cooling增加冷卻效果。 (RMK00717) . 【美加訂單生產注意事項-CR】2.發生毛邊時，請降速生產減輕毛邊程度，暫留討論後再處置。 (RMK00717) | 訂單:2505EFE032/018 CR2 <生產備註> 事項如下 . 此經銷商保證平均厚度在1/2厚度公差內，厚度量測NG時，如單位長度符合範圍，請放行 (RMK00402) . 此客戶有保證 全板形 急峻度 ≦ 0.7% ( ≦ 12 I-UNIT ) (RMK00583) . 【美加訂單生產注意事項-CR】1.兩側各加開一個spot cooling增加冷卻效果。 (RMK00717) . 【美加訂單生產注意事項-CR】2.發生毛邊時，請降速生產減輕毛邊程度，暫留討論後再處置。 (RMK00717) | 訂單:2505EFE032/018 CG1 <生產備註> 事項如下 . 鍍鋅表面不可有鋅痕、壓痕、凹陷、及刮傷 、應變痕等。 (RMK00054) . 此經銷商保證平均厚度在1/2厚度公差內，厚度量測NG時，如單位長度符合範圍，請放行 (RMK00402) . 此客戶有保證 全板形 急峻度 ≦ 0.7% ( ≦ 12 I-UNIT ) (RMK00583) . 【美加訂單生產注意事項-CG1】副操確認完回控制室後，於生產排程鋼號旁簽名紀錄，以利後續追查(該排程生產完，排程單將保留)。 (RMK00717) . 【美加訂單生產注意事項-CG1】中央段副操每顆銲道出Pot時觀察銲道同時，確認Beaver Tail與鋼板接觸之Guide Roll羊毛氈狀況，並適時添加潤滑油(避免乾掉)。 (RMK00717) | 訂單:2505EFE032/018 CG2 <生產備註> 事項如下 . 鍍鋅表面不可有鋅痕、壓痕、凹陷、及刮傷 、應變痕等。 (RMK00054) . 此經銷商保證平均厚度在1/2厚度公差內，厚度量測NG時，如單位長度符合範圍，請放行 (RMK00402) . 此客戶有保證 全板形 急峻度 ≦ 0.7% ( ≦ 12 I-UNIT ) (RMK00583) . 【美加訂單生產注意事項-CG2】1.使用SUB-NOZZLE (RMK00717) | 訂單:2505EFE032/018 CC1 <生產備註> 事項如下 . 正面面漆(20U)及正面總膜厚(25U)要求管制90%以上之膜厚,未達標準降級. (RMK00054) . 若背面面漆(20U)及背面總膜厚(25U)時要求管制90%以上之膜厚,未達標準降級 (RMK00054) . 面漆=18U(90%)~請購基準22U(110%),標準板總膜厚=5+20U(100%面漆). (RMK00054) . 30CM*全寬*留1塊給LAB及1塊給塗料商, (RMK00054) . 【色差】1.1.此客戶對面漆(非B開頭之色碼)目視色差要求較高,請依限度樣本進行目視色差管制★--->發生過訴賠 (RMK00248) . 【色差】1.2.若針對特殊顏色需特別管理時，請品檢忽略1.1.的規定以特別規定為主 (RMK00248) . 此經銷商保證平均厚度在1/2厚度公差內，厚度量測NG時，如單位長度符合範圍，請放行 (RMK00402) . 【捲取】注意！本單為直立式包裝。禁用STAGGER捲取送包裝！送RCL重處理例外。 (RMK00512) . 此客戶有保證 全板形 急峻度 ≦ 0.7% ( ≦ 12 I-UNIT ) (RMK00583) . 【美加訂單生產注意事項-CCP】1.請烤漆入口依照正背面漆鋼捲投向規定進行鋼捲投入。 (RMK00717) . 【美加訂單生產注意事項-CCP】2.烤漆入口依照鋼捲投向規定進行鋼捲投入。(CR1/CG1 CR2/CG2-->正向入料。CR1/CG2 CR2/CG1-->反向入料) (RMK00717) . 【美加訂單生產注意事項-CCP】3.此訂單背面漆一律採Nature塗裝，塗裝黏度設定40秒以上 (RMK00717) | 訂單:2505EFE032/018 CC2 <生產備註> 事項如下 . 正面面漆(20U)及正面總膜厚(25U)要求管制90%以上之膜厚,未達標準降級. (RMK00054) . 若背面面漆(20U)及背面總膜厚(25U)時要求管制90%以上之膜厚,未達標準降級 (RMK00054) . 面漆=18U(90%)~請購基準22U(110%),標準板總膜厚=5+20U(100%面漆). (RMK00054) . 30CM*全寬*留1塊給LAB及1塊給塗料商, (RMK00054) . 【色差】1.1.此客戶對面漆(非B開頭之色碼)目視色差要求較高,請依限度樣本進行目視色差管制★--->發生過訴賠 (RMK00248) . 【色差】1.2.若針對特殊顏色需特別管理時，請品檢忽略1.1.的規定以特別規定為主 (RMK00248) . 此經銷商保證平均厚度在1/2厚度公差內，厚度量測NG時，如單位長度符合範圍，請放行 (RMK00402) . 【捲取】注意！本單為直立式包裝。禁用STAGGER捲取送包裝！送RCL重處理例外。 (RMK00512) . 此客戶有保證 全板形 急峻度 ≦ 0.7% ( ≦ 12 I-UNIT ) (RMK00583) . 【美加訂單生產注意事項-CCP】1.請烤漆入口依照正背面漆鋼捲投向規定進行鋼捲投入。 (RMK00717) . 【美加訂單生產注意事項-CCP】2.烤漆入口依照鋼捲投向規定進行鋼捲投入。(CR1/CG1 CR2/CG2-->正向入料。CR1/CG2 CR2/CG1-->反向入料) (RMK00717) . 【美加訂單生產注意事項-CCP】3.此訂單背面漆一律採Nature塗裝，塗裝黏度設定40秒以上 (RMK00717) | 訂單:2505EFE032/018 RCL <生產備註> 事項如下 . 【捲取】注意！本單為直立式包裝。禁用STAGGER捲取送包裝！送RCL重處理例外。 (RMK00512) | 訂單:2505EFE032/018 CCPK 無 <生產備註> 事項 | 訂單:2505EFE032/018 CGQC 無 <品檢備註> 事項 | 訂單:2505EFE032/018 CCQC <品檢備註> 事項如下 . 【色差】1.1.此客戶對面漆(非B開頭之色碼)目視色差要求較高,請依限度樣本進行目視色差管制★--->發生過訴賠 (RMK00248) . 【色差】1.2.若針對特殊顏色需特別管理時，請品檢忽略1.1.的規定以特別規定為主 (RMK00248) . 【捲取】注意！本單為直立式包裝。禁用STAGGER捲取送包裝！送RCL重處理例外。 (RMK00512) | 訂單:2505EFE032/018 TOL 無 <生產備註> 事項 |  | 訂單 2505EFE032/018 修改記錄如下: 20250416 16:13:55 (25010) 退火碼: >> S1, 用途碼: >> COG003, 背面標示: >> S000, 訂單背面顏色(五碼): >> BW73Z, 背面漆膜厚: >> NOM, 背面漆塗漆型式幾塗幾烤: >> 2, 鉻酸鹽: >> Z, 訂單厚度: >> 0.02, 訂單重: >> 40, 重量容許率(下限): >> 10, 重量容許率(上限): >> 10, 訂單寬度: >> 48, 鍍製方式: >> AC, 鋼捲內徑: >> 508, 鋼捲下限重: >> 3, 鋼捲上限重: >> 4.5, 壓花條件碼: >> -, 表面花紋: >> R, 綠色識別碼: >> -, 印刷輥號: >> -, 產品代碼: >> PPGL, 皮膜碼: >> -, 單位別: >> I, 油品種類: >> Z, 塗油量: >> Z, 包裝代碼: >> E0 , 保護膜碼: >> -, 客戶試片取樣數量: >> 0, 客戶試片取樣型式: >> -, 調質碼: >> S, 套筒碼: >> P , 規格: >> A792SSGR33, 製造標準: >> ASTM, 表面處理劑種類: >> Z, 表面處理劑塗佈量: >> Z, 伸長率測試: >> N, 硬度測試碼: >> N, 抗拉強度測試: >> N, 降伏強度測試: >> N, 厚度變異: >> 0, 訂單正面顏色(五碼): >> SBH78, 正面漆膜厚: >> 25, 正面漆塗漆型式幾塗幾烤: >> 2, 修邊碼: >> Y, 重量碼: >> AW, 鋼捲捲向: >> O, 鍍層碼: >> AZ50, | F:保證1/2 ASTM 厚度公差
PPGL | 2505EFE032/019 |  | 1. 製造標準為MS、ASTM或銷新加坡之訂單，若無技術指定優先用料，請優先使用國內料，勿使用ANFEN (OFP00406)-{.不符.} | 1. 製造標準為MS、ASTM或銷新加坡之訂單，若無技術指定優先用料，請優先使用國內料，勿使用ANFEN (OFP00406)-{.不符.} 2. 【提醒】！本單為直立式包裝，嚴禁鍍鋅或烤漆後以STAGGER捲取 (OFP00451)-{.不符.} 3. ※超耐候一系列用途要確認是否有英制公差需求，有英制公差需求時選配碼用ON027※ (OFP00680)-{.不符.} 4. 此經銷商有簽訂1/2厚度公差保證(無厚度變異),請調整冷軋與鍍鋅厚度公差管制範圍. 保證 ASTM 厚度公差 (OFP00180)-{.不符.} | 訂單:2505EFE032/019 CPL <生產備註> 事項如下 . 除HGI/ HGL 訂單邊緣不噴油. 其餘皆側緣噴油 (RMK00285) . 【美加訂單生產注意事項-CPL】1.客戶美加地區訂單實施修邊刀最大使用顆數上限(20顆) (RMK00717) . 【美加訂單生產注意事項-CPL】2.排程備註:注意修邊品質與毛邊 (RMK00717) . 【美加訂單生產注意事項-CPL】3.去毛邊輥的管制：兩側壓力均設定1.0 kg/cm2 (RMK00717) | 訂單:2505EFE032/019 CR1 <生產備註> 事項如下 . 此經銷商保證平均厚度在1/2厚度公差內，厚度量測NG時，如單位長度符合範圍，請放行 (RMK00402) . 此客戶有保證 全板形 急峻度 ≦ 0.7% ( ≦ 12 I-UNIT ) (RMK00583) . 【美加訂單生產注意事項-CR】1.兩側各加開一個spot cooling增加冷卻效果。 (RMK00717) . 【美加訂單生產注意事項-CR】2.發生毛邊時，請降速生產減輕毛邊程度，暫留討論後再處置。 (RMK00717) | 訂單:2505EFE032/019 CR2 <生產備註> 事項如下 . 此經銷商保證平均厚度在1/2厚度公差內，厚度量測NG時，如單位長度符合範圍，請放行 (RMK00402) . 此客戶有保證 全板形 急峻度 ≦ 0.7% ( ≦ 12 I-UNIT ) (RMK00583) . 【美加訂單生產注意事項-CR】1.兩側各加開一個spot cooling增加冷卻效果。 (RMK00717) . 【美加訂單生產注意事項-CR】2.發生毛邊時，請降速生產減輕毛邊程度，暫留討論後再處置。 (RMK00717) | 訂單:2505EFE032/019 CG1 <生產備註> 事項如下 . 鍍鋅表面不可有鋅痕、壓痕、凹陷、及刮傷 、應變痕等。 (RMK00054) . 此經銷商保證平均厚度在1/2厚度公差內，厚度量測NG時，如單位長度符合範圍，請放行 (RMK00402) . 此客戶有保證 全板形 急峻度 ≦ 0.7% ( ≦ 12 I-UNIT ) (RMK00583) . 【美加訂單生產注意事項-CG1】副操確認完回控制室後，於生產排程鋼號旁簽名紀錄，以利後續追查(該排程生產完，排程單將保留)。 (RMK00717) . 【美加訂單生產注意事項-CG1】中央段副操每顆銲道出Pot時觀察銲道同時，確認Beaver Tail與鋼板接觸之Guide Roll羊毛氈狀況，並適時添加潤滑油(避免乾掉)。 (RMK00717) | 訂單:2505EFE032/019 CG2 <生產備註> 事項如下 . 鍍鋅表面不可有鋅痕、壓痕、凹陷、及刮傷 、應變痕等。 (RMK00054) . 此經銷商保證平均厚度在1/2厚度公差內，厚度量測NG時，如單位長度符合範圍，請放行 (RMK00402) . 此客戶有保證 全板形 急峻度 ≦ 0.7% ( ≦ 12 I-UNIT ) (RMK00583) . 【美加訂單生產注意事項-CG2】1.使用SUB-NOZZLE (RMK00717) | 訂單:2505EFE032/019 CC1 <生產備註> 事項如下 . 正面面漆(20U)及正面總膜厚(25U)要求管制90%以上之膜厚,未達標準降級. (RMK00054) . 若背面面漆(20U)及背面總膜厚(25U)時要求管制90%以上之膜厚,未達標準降級 (RMK00054) . 面漆=18U(90%)~請購基準22U(110%),標準板總膜厚=5+20U(100%面漆). (RMK00054) . 30CM*全寬*留1塊給LAB及1塊給塗料商, (RMK00054) . 【色差】1.1.此客戶對面漆(非B開頭之色碼)目視色差要求較高,請依限度樣本進行目視色差管制★--->發生過訴賠 (RMK00248) . 【色差】1.2.若針對特殊顏色需特別管理時，請品檢忽略1.1.的規定以特別規定為主 (RMK00248) . 此經銷商保證平均厚度在1/2厚度公差內，厚度量測NG時，如單位長度符合範圍，請放行 (RMK00402) . 【捲取】注意！本單為直立式包裝。禁用STAGGER捲取送包裝！送RCL重處理例外。 (RMK00512) . 【抽氣量】白色系在CC1生產時,FINISH抽氣量請設定250,如生產中發生色差b值異常升高,請股長再加大抽氣量因應 (RMK00560) . 此客戶有保證 全板形 急峻度 ≦ 0.7% ( ≦ 12 I-UNIT ) (RMK00583) . 【美加訂單生產注意事項-CCP】1.請烤漆入口依照正背面漆鋼捲投向規定進行鋼捲投入。 (RMK00717) . 【美加訂單生產注意事項-CCP】2.烤漆入口依照鋼捲投向規定進行鋼捲投入。(CR1/CG1 CR2/CG2-->正向入料。CR1/CG2 CR2/CG1-->反向入料) (RMK00717) . 【美加訂單生產注意事項-CCP】3.此訂單背面漆一律採Nature塗裝，塗裝黏度設定40秒以上 (RMK00717) | 訂單:2505EFE032/019 CC2 <生產備註> 事項如下 . 正面面漆(20U)及正面總膜厚(25U)要求管制90%以上之膜厚,未達標準降級. (RMK00054) . 若背面面漆(20U)及背面總膜厚(25U)時要求管制90%以上之膜厚,未達標準降級 (RMK00054) . 面漆=18U(90%)~請購基準22U(110%),標準板總膜厚=5+20U(100%面漆). (RMK00054) . 30CM*全寬*留1塊給LAB及1塊給塗料商, (RMK00054) . 【色差】1.1.此客戶對面漆(非B開頭之色碼)目視色差要求較高,請依限度樣本進行目視色差管制★--->發生過訴賠 (RMK00248) . 【色差】1.2.若針對特殊顏色需特別管理時，請品檢忽略1.1.的規定以特別規定為主 (RMK00248) . 此經銷商保證平均厚度在1/2厚度公差內，厚度量測NG時，如單位長度符合範圍，請放行 (RMK00402) . 【捲取】注意！本單為直立式包裝。禁用STAGGER捲取送包裝！送RCL重處理例外。 (RMK00512) . 【抽氣量】白色系在CC1生產時,FINISH抽氣量請設定250,如生產中發生色差b值異常升高,請股長再加大抽氣量因應 (RMK00560) . 此客戶有保證 全板形 急峻度 ≦ 0.7% ( ≦ 12 I-UNIT ) (RMK00583) . 【美加訂單生產注意事項-CCP】1.請烤漆入口依照正背面漆鋼捲投向規定進行鋼捲投入。 (RMK00717) . 【美加訂單生產注意事項-CCP】2.烤漆入口依照鋼捲投向規定進行鋼捲投入。(CR1/CG1 CR2/CG2-->正向入料。CR1/CG2 CR2/CG1-->反向入料) (RMK00717) . 【美加訂單生產注意事項-CCP】3.此訂單背面漆一律採Nature塗裝，塗裝黏度設定40秒以上 (RMK00717) | 訂單:2505EFE032/019 RCL <生產備註> 事項如下 . 【捲取】注意！本單為直立式包裝。禁用STAGGER捲取送包裝！送RCL重處理例外。 (RMK00512) | 訂單:2505EFE032/019 CCPK 無 <生產備註> 事項 | 訂單:2505EFE032/019 CGQC 無 <品檢備註> 事項 | 訂單:2505EFE032/019 CCQC <品檢備註> 事項如下 . 【色差】1.1.此客戶對面漆(非B開頭之色碼)目視色差要求較高,請依限度樣本進行目視色差管制★--->發生過訴賠 (RMK00248) . 【色差】1.2.若針對特殊顏色需特別管理時，請品檢忽略1.1.的規定以特別規定為主 (RMK00248) . 【捲取】注意！本單為直立式包裝。禁用STAGGER捲取送包裝！送RCL重處理例外。 (RMK00512) | 訂單:2505EFE032/019 TOL 無 <生產備註> 事項 |  | 訂單 2505EFE032/019 修改記錄如下: 20250416 16:21:29 (25010) 退火碼: >> S1, 用途碼: >> COG003, 背面標示: >> S000, 訂單背面顏色(五碼): >> BW73Z, 背面漆膜厚: >> NOM, 背面漆塗漆型式幾塗幾烤: >> 2, 鉻酸鹽: >> Z, 訂單厚度: >> 0.02, 訂單重: >> 40, 重量容許率(下限): >> 10, 重量容許率(上限): >> 10, 訂單寬度: >> 48, 鍍製方式: >> AC, 鋼捲內徑: >> 508, 鋼捲下限重: >> 3, 鋼捲上限重: >> 4.5, 壓花條件碼: >> -, 表面花紋: >> R, 綠色識別碼: >> -, 印刷輥號: >> -, 產品代碼: >> PPGL, 皮膜碼: >> -, 單位別: >> I, 油品種類: >> Z, 塗油量: >> Z, 包裝代碼: >> E0 , 保護膜碼: >> -, 客戶試片取樣數量: >> 0, 客戶試片取樣型式: >> -, 調質碼: >> S, 套筒碼: >> P , 規格: >> A792SSGR33, 製造標準: >> ASTM, 表面處理劑種類: >> Z, 表面處理劑塗佈量: >> Z, 伸長率測試: >> N, 硬度測試碼: >> N, 抗拉強度測試: >> N, 降伏強度測試: >> N, 厚度變異: >> 0, 訂單正面顏色(五碼): >> SWH68, 正面漆膜厚: >> 25, 正面漆塗漆型式幾塗幾烤: >> 2, 修邊碼: >> Y, 重量碼: >> AW, 鋼捲捲向: >> O, 鍍層碼: >> AZ50, | F:保證1/2 ASTM 厚度公差
PPGL | 2505EFE032/020 |  | 1. 製造標準為MS、ASTM或銷新加坡之訂單，若無技術指定優先用料，請優先使用國內料，勿使用ANFEN (OFP00406)-{.不符.} | 1. 製造標準為MS、ASTM或銷新加坡之訂單，若無技術指定優先用料，請優先使用國內料，勿使用ANFEN (OFP00406)-{.不符.} 2. 【提醒】！本單為直立式包裝，嚴禁鍍鋅或烤漆後以STAGGER捲取 (OFP00451)-{.不符.} 3. ※超耐候一系列用途要確認是否有英制公差需求，有英制公差需求時選配碼用ON027※ (OFP00680)-{.不符.} 4. 此經銷商有簽訂1/2厚度公差保證(無厚度變異),請調整冷軋與鍍鋅厚度公差管制範圍. 保證 ASTM 厚度公差 (OFP00180)-{.不符.} | 訂單:2505EFE032/020 CPL <生產備註> 事項如下 . 除HGI/ HGL 訂單邊緣不噴油. 其餘皆側緣噴油 (RMK00285) . 【美加訂單生產注意事項-CPL】1.客戶美加地區訂單實施修邊刀最大使用顆數上限(20顆) (RMK00717) . 【美加訂單生產注意事項-CPL】2.排程備註:注意修邊品質與毛邊 (RMK00717) . 【美加訂單生產注意事項-CPL】3.去毛邊輥的管制：兩側壓力均設定1.0 kg/cm2 (RMK00717) | 訂單:2505EFE032/020 CR1 <生產備註> 事項如下 . 此經銷商保證平均厚度在1/2厚度公差內，厚度量測NG時，如單位長度符合範圍，請放行 (RMK00402) . 此客戶有保證 全板形 急峻度 ≦ 0.7% ( ≦ 12 I-UNIT ) (RMK00583) . 【美加訂單生產注意事項-CR】1.兩側各加開一個spot cooling增加冷卻效果。 (RMK00717) . 【美加訂單生產注意事項-CR】2.發生毛邊時，請降速生產減輕毛邊程度，暫留討論後再處置。 (RMK00717) | 訂單:2505EFE032/020 CR2 <生產備註> 事項如下 . 此經銷商保證平均厚度在1/2厚度公差內，厚度量測NG時，如單位長度符合範圍，請放行 (RMK00402) . 此客戶有保證 全板形 急峻度 ≦ 0.7% ( ≦ 12 I-UNIT ) (RMK00583) . 【美加訂單生產注意事項-CR】1.兩側各加開一個spot cooling增加冷卻效果。 (RMK00717) . 【美加訂單生產注意事項-CR】2.發生毛邊時，請降速生產減輕毛邊程度，暫留討論後再處置。 (RMK00717) | 訂單:2505EFE032/020 CG1 <生產備註> 事項如下 . 鍍鋅表面不可有鋅痕、壓痕、凹陷、及刮傷 、應變痕等。 (RMK00054) . 此經銷商保證平均厚度在1/2厚度公差內，厚度量測NG時，如單位長度符合範圍，請放行 (RMK00402) . 此客戶有保證 全板形 急峻度 ≦ 0.7% ( ≦ 12 I-UNIT ) (RMK00583) . 【美加訂單生產注意事項-CG1】副操確認完回控制室後，於生產排程鋼號旁簽名紀錄，以利後續追查(該排程生產完，排程單將保留)。 (RMK00717) . 【美加訂單生產注意事項-CG1】中央段副操每顆銲道出Pot時觀察銲道同時，確認Beaver Tail與鋼板接觸之Guide Roll羊毛氈狀況，並適時添加潤滑油(避免乾掉)。 (RMK00717) | 訂單:2505EFE032/020 CG2 <生產備註> 事項如下 . 鍍鋅表面不可有鋅痕、壓痕、凹陷、及刮傷 、應變痕等。 (RMK00054) . 此經銷商保證平均厚度在1/2厚度公差內，厚度量測NG時，如單位長度符合範圍，請放行 (RMK00402) . 此客戶有保證 全板形 急峻度 ≦ 0.7% ( ≦ 12 I-UNIT ) (RMK00583) . 【美加訂單生產注意事項-CG2】1.使用SUB-NOZZLE (RMK00717) | 訂單:2505EFE032/020 CC1 <生產備註> 事項如下 . 正面面漆(20U)及正面總膜厚(25U)要求管制90%以上之膜厚,未達標準降級. (RMK00054) . 若背面面漆(20U)及背面總膜厚(25U)時要求管制90%以上之膜厚,未達標準降級 (RMK00054) . 面漆=18U(90%)~請購基準22U(110%),標準板總膜厚=5+20U(100%面漆). (RMK00054) . 30CM*全寬*留1塊給LAB及1塊給塗料商, (RMK00054) . 【色差】1.1.此客戶對面漆(非B開頭之色碼)目視色差要求較高,請依限度樣本進行目視色差管制★--->發生過訴賠 (RMK00248) . 【色差】1.2.若針對特殊顏色需特別管理時，請品檢忽略1.1.的規定以特別規定為主 (RMK00248) . 此經銷商保證平均厚度在1/2厚度公差內，厚度量測NG時，如單位長度符合範圍，請放行 (RMK00402) . 【捲取】注意！本單為直立式包裝。禁用STAGGER捲取送包裝！送RCL重處理例外。 (RMK00512) . 此客戶有保證 全板形 急峻度 ≦ 0.7% ( ≦ 12 I-UNIT ) (RMK00583) . 【美加訂單生產注意事項-CCP】1.請烤漆入口依照正背面漆鋼捲投向規定進行鋼捲投入。 (RMK00717) . 【美加訂單生產注意事項-CCP】2.烤漆入口依照鋼捲投向規定進行鋼捲投入。(CR1/CG1 CR2/CG2-->正向入料。CR1/CG2 CR2/CG1-->反向入料) (RMK00717) . 【美加訂單生產注意事項-CCP】3.此訂單背面漆一律採Nature塗裝，塗裝黏度設定40秒以上 (RMK00717) | 訂單:2505EFE032/020 CC2 <生產備註> 事項如下 . 正面面漆(20U)及正面總膜厚(25U)要求管制90%以上之膜厚,未達標準降級. (RMK00054) . 若背面面漆(20U)及背面總膜厚(25U)時要求管制90%以上之膜厚,未達標準降級 (RMK00054) . 面漆=18U(90%)~請購基準22U(110%),標準板總膜厚=5+20U(100%面漆). (RMK00054) . 30CM*全寬*留1塊給LAB及1塊給塗料商, (RMK00054) . 【色差】1.1.此客戶對面漆(非B開頭之色碼)目視色差要求較高,請依限度樣本進行目視色差管制★--->發生過訴賠 (RMK00248) . 【色差】1.2.若針對特殊顏色需特別管理時，請品檢忽略1.1.的規定以特別規定為主 (RMK00248) . 此經銷商保證平均厚度在1/2厚度公差內，厚度量測NG時，如單位長度符合範圍，請放行 (RMK00402) . 【捲取】注意！本單為直立式包裝。禁用STAGGER捲取送包裝！送RCL重處理例外。 (RMK00512) . 此客戶有保證 全板形 急峻度 ≦ 0.7% ( ≦ 12 I-UNIT ) (RMK00583) . 【美加訂單生產注意事項-CCP】1.請烤漆入口依照正背面漆鋼捲投向規定進行鋼捲投入。 (RMK00717) . 【美加訂單生產注意事項-CCP】2.烤漆入口依照鋼捲投向規定進行鋼捲投入。(CR1/CG1 CR2/CG2-->正向入料。CR1/CG2 CR2/CG1-->反向入料) (RMK00717) . 【美加訂單生產注意事項-CCP】3.此訂單背面漆一律採Nature塗裝，塗裝黏度設定40秒以上 (RMK00717) | 訂單:2505EFE032/020 RCL <生產備註> 事項如下 . 【捲取】注意！本單為直立式包裝。禁用STAGGER捲取送包裝！送RCL重處理例外。 (RMK00512) | 訂單:2505EFE032/020 CCPK 無 <生產備註> 事項 | 訂單:2505EFE032/020 CGQC 無 <品檢備註> 事項 | 訂單:2505EFE032/020 CCQC <品檢備註> 事項如下 . 【色差】1.1.此客戶對面漆(非B開頭之色碼)目視色差要求較高,請依限度樣本進行目視色差管制★--->發生過訴賠 (RMK00248) . 【色差】1.2.若針對特殊顏色需特別管理時，請品檢忽略1.1.的規定以特別規定為主 (RMK00248) . 【捲取】注意！本單為直立式包裝。禁用STAGGER捲取送包裝！送RCL重處理例外。 (RMK00512) | 訂單:2505EFE032/020 TOL 無 <生產備註> 事項 |  | 訂單 2505EFE032/020 修改記錄如下: 20250416 16:24:17 (25010) 退火碼: >> S1, 用途碼: >> COG003, 背面標示: >> S000, 訂單背面顏色(五碼): >> BW73Z, 背面漆膜厚: >> NOM, 背面漆塗漆型式幾塗幾烤: >> 2, 鉻酸鹽: >> Z, 訂單厚度: >> 0.02, 訂單重: >> 20, 重量容許率(下限): >> 10, 重量容許率(上限): >> 10, 訂單寬度: >> 48, 鍍製方式: >> AC, 鋼捲內徑: >> 508, 鋼捲下限重: >> 3, 鋼捲上限重: >> 4.5, 壓花條件碼: >> -, 表面花紋: >> R, 綠色識別碼: >> -, 印刷輥號: >> -, 產品代碼: >> PPGL, 皮膜碼: >> -, 單位別: >> I, 油品種類: >> Z, 塗油量: >> Z, 包裝代碼: >> E0 , 保護膜碼: >> -, 客戶試片取樣數量: >> 0, 客戶試片取樣型式: >> -, 調質碼: >> S, 套筒碼: >> P , 規格: >> A792SSGR33, 製造標準: >> ASTM, 表面處理劑種類: >> Z, 表面處理劑塗佈量: >> Z, 伸長率測試: >> N, 硬度測試碼: >> N, 抗拉強度測試: >> N, 降伏強度測試: >> N, 厚度變異: >> 0, 訂單正面顏色(五碼): >> SBH16, 正面漆膜厚: >> 25, 正面漆塗漆型式幾塗幾烤: >> 2, 修邊碼: >> Y, 重量碼: >> AW, 鋼捲捲向: >> O, 鍍層碼: >> AZ50, | F:保證1/2 ASTM 厚度公差
PPGL | 2505EFE032/021 |  | 1. 製造標準為MS、ASTM或銷新加坡之訂單，若無技術指定優先用料，請優先使用國內料，勿使用ANFEN (OFP00406)-{.不符.} | 1. 製造標準為MS、ASTM或銷新加坡之訂單，若無技術指定優先用料，請優先使用國內料，勿使用ANFEN (OFP00406)-{.不符.} 2. 【提醒】！本單為直立式包裝，嚴禁鍍鋅或烤漆後以STAGGER捲取 (OFP00451)-{.不符.} 3. ※超耐候一系列用途要確認是否有英制公差需求，有英制公差需求時選配碼用ON027※ (OFP00680)-{.不符.} 4. 此經銷商有簽訂1/2厚度公差保證(無厚度變異),請調整冷軋與鍍鋅厚度公差管制範圍. 保證 ASTM 厚度公差 (OFP00180)-{.不符.} | 訂單:2505EFE032/021 CPL <生產備註> 事項如下 . 除HGI/ HGL 訂單邊緣不噴油. 其餘皆側緣噴油 (RMK00285) . 【美加訂單生產注意事項-CPL】1.客戶美加地區訂單實施修邊刀最大使用顆數上限(20顆) (RMK00717) . 【美加訂單生產注意事項-CPL】2.排程備註:注意修邊品質與毛邊 (RMK00717) . 【美加訂單生產注意事項-CPL】3.去毛邊輥的管制：兩側壓力均設定1.0 kg/cm2 (RMK00717) | 訂單:2505EFE032/021 CR1 <生產備註> 事項如下 . 此經銷商保證平均厚度在1/2厚度公差內，厚度量測NG時，如單位長度符合範圍，請放行 (RMK00402) . 此客戶有保證 全板形 急峻度 ≦ 0.7% ( ≦ 12 I-UNIT ) (RMK00583) . 【美加訂單生產注意事項-CR】1.兩側各加開一個spot cooling增加冷卻效果。 (RMK00717) . 【美加訂單生產注意事項-CR】2.發生毛邊時，請降速生產減輕毛邊程度，暫留討論後再處置。 (RMK00717) | 訂單:2505EFE032/021 CR2 <生產備註> 事項如下 . 此經銷商保證平均厚度在1/2厚度公差內，厚度量測NG時，如單位長度符合範圍，請放行 (RMK00402) . 此客戶有保證 全板形 急峻度 ≦ 0.7% ( ≦ 12 I-UNIT ) (RMK00583) . 【美加訂單生產注意事項-CR】1.兩側各加開一個spot cooling增加冷卻效果。 (RMK00717) . 【美加訂單生產注意事項-CR】2.發生毛邊時，請降速生產減輕毛邊程度，暫留討論後再處置。 (RMK00717) | 訂單:2505EFE032/021 CG1 <生產備註> 事項如下 . 鍍鋅表面不可有鋅痕、壓痕、凹陷、及刮傷 、應變痕等。 (RMK00054) . 此經銷商保證平均厚度在1/2厚度公差內，厚度量測NG時，如單位長度符合範圍，請放行 (RMK00402) . 此客戶有保證 全板形 急峻度 ≦ 0.7% ( ≦ 12 I-UNIT ) (RMK00583) . 【美加訂單生產注意事項-CG1】副操確認完回控制室後，於生產排程鋼號旁簽名紀錄，以利後續追查(該排程生產完，排程單將保留)。 (RMK00717) . 【美加訂單生產注意事項-CG1】中央段副操每顆銲道出Pot時觀察銲道同時，確認Beaver Tail與鋼板接觸之Guide Roll羊毛氈狀況，並適時添加潤滑油(避免乾掉)。 (RMK00717) | 訂單:2505EFE032/021 CG2 <生產備註> 事項如下 . 鍍鋅表面不可有鋅痕、壓痕、凹陷、及刮傷 、應變痕等。 (RMK00054) . 此經銷商保證平均厚度在1/2厚度公差內，厚度量測NG時，如單位長度符合範圍，請放行 (RMK00402) . 此客戶有保證 全板形 急峻度 ≦ 0.7% ( ≦ 12 I-UNIT ) (RMK00583) . 【美加訂單生產注意事項-CG2】1.使用SUB-NOZZLE (RMK00717) | 訂單:2505EFE032/021 CC1 <生產備註> 事項如下 . 【色差】色差放行標準為DE<= 2.0，只管制當批無明顯目視色差，不管制批差異。 (RMK-E_CHIN) . 正面面漆(20U)及正面總膜厚(25U)要求管制90%以上之膜厚,未達標準降級. (RMK00054) . 若背面面漆(20U)及背面總膜厚(25U)時要求管制90%以上之膜厚,未達標準降級 (RMK00054) . 面漆=18U(90%)~請購基準22U(110%),標準板總膜厚=5+20U(100%面漆). (RMK00054) . 30CM*全寬*留1塊給LAB及1塊給塗料商, (RMK00054) . 【色差】1.1.此客戶對面漆(非B開頭之色碼)目視色差要求較高,請依限度樣本進行目視色差管制★--->發生過訴賠 (RMK00248) . 【色差】1.2.若針對特殊顏色需特別管理時，請品檢忽略1.1.的規定以特別規定為主 (RMK00248) . 此經銷商保證平均厚度在1/2厚度公差內，厚度量測NG時，如單位長度符合範圍，請放行 (RMK00402) . 【捲取】注意！本單為直立式包裝。禁用STAGGER捲取送包裝！送RCL重處理例外。 (RMK00512) . 此客戶有保證 全板形 急峻度 ≦ 0.7% ( ≦ 12 I-UNIT ) (RMK00583) . 【美加訂單生產注意事項-CCP】1.請烤漆入口依照正背面漆鋼捲投向規定進行鋼捲投入。 (RMK00717) . 【美加訂單生產注意事項-CCP】2.烤漆入口依照鋼捲投向規定進行鋼捲投入。(CR1/CG1 CR2/CG2-->正向入料。CR1/CG2 CR2/CG1-->反向入料) (RMK00717) . 【美加訂單生產注意事項-CCP】3.此訂單背面漆一律採Nature塗裝，塗裝黏度設定40秒以上 (RMK00717) | 訂單:2505EFE032/021 CC2 <生產備註> 事項如下 . 【色差】色差放行標準為DE<= 2.0，只管制當批無明顯目視色差，不管制批差異。 (RMK-E_CHIN) . 正面面漆(20U)及正面總膜厚(25U)要求管制90%以上之膜厚,未達標準降級. (RMK00054) . 若背面面漆(20U)及背面總膜厚(25U)時要求管制90%以上之膜厚,未達標準降級 (RMK00054) . 面漆=18U(90%)~請購基準22U(110%),標準板總膜厚=5+20U(100%面漆). (RMK00054) . 30CM*全寬*留1塊給LAB及1塊給塗料商, (RMK00054) . 【色差】1.1.此客戶對面漆(非B開頭之色碼)目視色差要求較高,請依限度樣本進行目視色差管制★--->發生過訴賠 (RMK00248) . 【色差】1.2.若針對特殊顏色需特別管理時，請品檢忽略1.1.的規定以特別規定為主 (RMK00248) . 此經銷商保證平均厚度在1/2厚度公差內，厚度量測NG時，如單位長度符合範圍，請放行 (RMK00402) . 【捲取】注意！本單為直立式包裝。禁用STAGGER捲取送包裝！送RCL重處理例外。 (RMK00512) . 此客戶有保證 全板形 急峻度 ≦ 0.7% ( ≦ 12 I-UNIT ) (RMK00583) . 【美加訂單生產注意事項-CCP】1.請烤漆入口依照正背面漆鋼捲投向規定進行鋼捲投入。 (RMK00717) . 【美加訂單生產注意事項-CCP】2.烤漆入口依照鋼捲投向規定進行鋼捲投入。(CR1/CG1 CR2/CG2-->正向入料。CR1/CG2 CR2/CG1-->反向入料) (RMK00717) . 【美加訂單生產注意事項-CCP】3.此訂單背面漆一律採Nature塗裝，塗裝黏度設定40秒以上 (RMK00717) | 訂單:2505EFE032/021 RCL <生產備註> 事項如下 . 【捲取】注意！本單為直立式包裝。禁用STAGGER捲取送包裝！送RCL重處理例外。 (RMK00512) | 訂單:2505EFE032/021 CCPK 無 <生產備註> 事項 | 訂單:2505EFE032/021 CGQC 無 <品檢備註> 事項 | 訂單:2505EFE032/021 CCQC <品檢備註> 事項如下 . 【色差】色差放行標準為DE<= 2.0，只管制當批無明顯目視色差，不管制批差異。 (RMK-E_CHIN) . 【色差】1.1.此客戶對面漆(非B開頭之色碼)目視色差要求較高,請依限度樣本進行目視色差管制★--->發生過訴賠 (RMK00248) . 【色差】1.2.若針對特殊顏色需特別管理時，請品檢忽略1.1.的規定以特別規定為主 (RMK00248) . 【捲取】注意！本單為直立式包裝。禁用STAGGER捲取送包裝！送RCL重處理例外。 (RMK00512) | 訂單:2505EFE032/021 TOL 無 <生產備註> 事項 | 【色差】色差放行標準為DE<= 2.0，只管制當批無明顯目視色差，不管制批差異。^^/CC1/CC2/CCQC/ <<.E_CHIN 2025/04/21 10:25.>> | 訂單 2505EFE032/021 修改記錄如下: 20250416 16:25:19 (25010) 退火碼: >> S1, 用途碼: >> COG007, 背面標示: >> S000, 訂單背面顏色(五碼): >> BW73Z, 背面漆膜厚: >> NOM, 背面漆塗漆型式幾塗幾烤: >> 2, 鉻酸鹽: >> Z, 訂單厚度: >> 0.02, 訂單重: >> 40, 重量容許率(下限): >> 10, 重量容許率(上限): >> 10, 訂單寬度: >> 48, 鍍製方式: >> AC, 鋼捲內徑: >> 508, 鋼捲下限重: >> 3, 鋼捲上限重: >> 4.5, 壓花條件碼: >> -, 表面花紋: >> R, 綠色識別碼: >> -, 印刷輥號: >> -, 產品代碼: >> PPGL, 皮膜碼: >> -, 單位別: >> I, 油品種類: >> Z, 塗油量: >> Z, 包裝代碼: >> E0 , 保護膜碼: >> -, 客戶試片取樣數量: >> 0, 客戶試片取樣型式: >> -, 調質碼: >> S, 套筒碼: >> P , 規格: >> A792SSGR33, 製造標準: >> ASTM, 表面處理劑種類: >> Z, 表面處理劑塗佈量: >> Z, 伸長率測試: >> N, 硬度測試碼: >> N, 抗拉強度測試: >> N, 降伏強度測試: >> N, 厚度變異: >> 0, 訂單正面顏色(五碼): >> SGT7Q, 正面漆膜厚: >> 25, 正面漆塗漆型式幾塗幾烤: >> 2, 修邊碼: >> Y, 重量碼: >> AW, 鋼捲捲向: >> O, 鍍層碼: >> AZ50, | F:保證1/2 ASTM 厚度公差
PPGL | 2505EFE032/022 | 1. 避免客戶下單用途別與色碼不符 (用途碼:COG001, 正面色碼:SRV3T3 不符)(OFP00029)-{.不符.} | 1. 製造標準為MS、ASTM或銷新加坡之訂單，若無技術指定優先用料，請優先使用國內料，勿使用ANFEN (OFP00406)-{.不符.} | 1. 製造標準為MS、ASTM或銷新加坡之訂單，若無技術指定優先用料，請優先使用國內料，勿使用ANFEN (OFP00406)-{.不符.} 2. 【提醒】！本單為直立式包裝，嚴禁鍍鋅或烤漆後以STAGGER捲取 (OFP00451)-{.不符.} 3. 此經銷商有簽訂1/2厚度公差保證(無厚度變異),請調整冷軋與鍍鋅厚度公差管制範圍. 保證 ASTM 厚度公差 (OFP00180)-{.不符.} | 訂單:2505EFE032/022 CPL <生產備註> 事項如下 . 除HGI/ HGL 訂單邊緣不噴油. 其餘皆側緣噴油 (RMK00285) . 【美加訂單生產注意事項-CPL】1.客戶美加地區訂單實施修邊刀最大使用顆數上限(20顆) (RMK00717) . 【美加訂單生產注意事項-CPL】2.排程備註:注意修邊品質與毛邊 (RMK00717) . 【美加訂單生產注意事項-CPL】3.去毛邊輥的管制：兩側壓力均設定1.0 kg/cm2 (RMK00717) | 訂單:2505EFE032/022 CR1 <生產備註> 事項如下 . 此經銷商保證平均厚度在1/2厚度公差內，厚度量測NG時，如單位長度符合範圍，請放行 (RMK00402) . 此客戶有保證 全板形 急峻度 ≦ 0.7% ( ≦ 12 I-UNIT ) (RMK00583) . 【美加訂單生產注意事項-CR】1.兩側各加開一個spot cooling增加冷卻效果。 (RMK00717) . 【美加訂單生產注意事項-CR】2.發生毛邊時，請降速生產減輕毛邊程度，暫留討論後再處置。 (RMK00717) | 訂單:2505EFE032/022 CR2 <生產備註> 事項如下 . 此經銷商保證平均厚度在1/2厚度公差內，厚度量測NG時，如單位長度符合範圍，請放行 (RMK00402) . 此客戶有保證 全板形 急峻度 ≦ 0.7% ( ≦ 12 I-UNIT ) (RMK00583) . 【美加訂單生產注意事項-CR】1.兩側各加開一個spot cooling增加冷卻效果。 (RMK00717) . 【美加訂單生產注意事項-CR】2.發生毛邊時，請降速生產減輕毛邊程度，暫留討論後再處置。 (RMK00717) | 訂單:2505EFE032/022 CG1 <生產備註> 事項如下 . 此經銷商保證平均厚度在1/2厚度公差內，厚度量測NG時，如單位長度符合範圍，請放行 (RMK00402) . 此客戶有保證 全板形 急峻度 ≦ 0.7% ( ≦ 12 I-UNIT ) (RMK00583) . 鍍鋅表面不可有鋅痕、壓痕、凹陷、及刮傷 、應變痕等。 (RMK00702) . 【美加訂單生產注意事項-CG1】副操確認完回控制室後，於生產排程鋼號旁簽名紀錄，以利後續追查(該排程生產完，排程單將保留)。 (RMK00717) . 【美加訂單生產注意事項-CG1】中央段副操每顆銲道出Pot時觀察銲道同時，確認Beaver Tail與鋼板接觸之Guide Roll羊毛氈狀況，並適時添加潤滑油(避免乾掉)。 (RMK00717) | 訂單:2505EFE032/022 CG2 <生產備註> 事項如下 . 此經銷商保證平均厚度在1/2厚度公差內，厚度量測NG時，如單位長度符合範圍，請放行 (RMK00402) . 此客戶有保證 全板形 急峻度 ≦ 0.7% ( ≦ 12 I-UNIT ) (RMK00583) . 鍍鋅表面不可有鋅痕、壓痕、凹陷、及刮傷 、應變痕等。 (RMK00702) . 【美加訂單生產注意事項-CG2】1.使用SUB-NOZZLE (RMK00717) | 訂單:2505EFE032/022 CC1 <生產備註> 事項如下 . 請品檢務必遵守 30CM*全寬*留1塊給LAB及1塊給塗料商，若背面非"B"字頭則各留2片 (RMK00105) . 品檢人員於LAB試片上註記測試物性耐久及曝曬 (RMK00105) . 【色差】1.1.此客戶對面漆(非B開頭之色碼)目視色差要求較高,請依限度樣本進行目視色差管制★--->發生過訴賠 (RMK00248) . 【色差】1.2.若針對特殊顏色需特別管理時，請品檢忽略1.1.的規定以特別規定為主 (RMK00248) . 此經銷商保證平均厚度在1/2厚度公差內，厚度量測NG時，如單位長度符合範圍，請放行 (RMK00402) . 【捲取】注意！本單為直立式包裝。禁用STAGGER捲取送包裝！送RCL重處理例外。 (RMK00512) . 此客戶有保證 全板形 急峻度 ≦ 0.7% ( ≦ 12 I-UNIT ) (RMK00583) . 【塗料扣重注意】Valspar 扣重為 200 Kg (RMK00697) . 30CM*全寬*留1塊給LAB及1塊給塗料商, (RMK00702) . 【VALSPAR】色碼第六碼"3" 面漆塗佈量≧90％，總塗佈量管制≧ 93% (RMK00702) . 【SRV3T3 特別放行標準】鉛筆≧HB， TT≦3 TT。面漆≧90%，總 mass ≧93%，背面漆 ≧90%，總 mass ≧90%，色差 正面漆 ΔE≦1.0，不管制批差異 (RMK00715) . 【美加訂單生產注意事項-CCP】1.請烤漆入口依照正背面漆鋼捲投向規定進行鋼捲投入。 (RMK00717) . 【美加訂單生產注意事項-CCP】2.烤漆入口依照鋼捲投向規定進行鋼捲投入。(CR1/CG1 CR2/CG2-->正向入料。CR1/CG2 CR2/CG1-->反向入料) (RMK00717) . 【美加訂單生產注意事項-CCP】3.此訂單背面漆一律採Nature塗裝，塗裝黏度設定40秒以上 (RMK00717) | 訂單:2505EFE032/022 CC2 <生產備註> 事項如下 . 請品檢務必遵守 30CM*全寬*留1塊給LAB及1塊給塗料商，若背面非"B"字頭則各留2片 (RMK00105) . 品檢人員於LAB試片上註記測試物性耐久及曝曬 (RMK00105) . 【色差】1.1.此客戶對面漆(非B開頭之色碼)目視色差要求較高,請依限度樣本進行目視色差管制★--->發生過訴賠 (RMK00248) . 【色差】1.2.若針對特殊顏色需特別管理時，請品檢忽略1.1.的規定以特別規定為主 (RMK00248) . 此經銷商保證平均厚度在1/2厚度公差內，厚度量測NG時，如單位長度符合範圍，請放行 (RMK00402) . 【捲取】注意！本單為直立式包裝。禁用STAGGER捲取送包裝！送RCL重處理例外。 (RMK00512) . 此客戶有保證 全板形 急峻度 ≦ 0.7% ( ≦ 12 I-UNIT ) (RMK00583) . 【塗料扣重注意】Valspar 扣重為 200 Kg (RMK00697) . 30CM*全寬*留1塊給LAB及1塊給塗料商, (RMK00702) . 【VALSPAR】色碼第六碼"3" 面漆塗佈量≧90％，總塗佈量管制≧ 93% (RMK00702) . 【SRV3T3 特別放行標準】鉛筆≧HB， TT≦3 TT。面漆≧90%，總 mass ≧93%，背面漆 ≧90%，總 mass ≧90%，色差 正面漆 ΔE≦1.0，不管制批差異 (RMK00715) . 【美加訂單生產注意事項-CCP】1.請烤漆入口依照正背面漆鋼捲投向規定進行鋼捲投入。 (RMK00717) . 【美加訂單生產注意事項-CCP】2.烤漆入口依照鋼捲投向規定進行鋼捲投入。(CR1/CG1 CR2/CG2-->正向入料。CR1/CG2 CR2/CG1-->反向入料) (RMK00717) . 【美加訂單生產注意事項-CCP】3.此訂單背面漆一律採Nature塗裝，塗裝黏度設定40秒以上 (RMK00717) | 訂單:2505EFE032/022 RCL <生產備註> 事項如下 . 【捲取】注意！本單為直立式包裝。禁用STAGGER捲取送包裝！送RCL重處理例外。 (RMK00512) | 訂單:2505EFE032/022 CCPK 無 <生產備註> 事項 | 訂單:2505EFE032/022 CGQC <品檢備註> 事項如下 . 鍍鋅表面不可有鋅痕、壓痕、凹陷、及刮傷 、應變痕等。 (RMK00702) | 訂單:2505EFE032/022 CCQC <品檢備註> 事項如下 . 請品檢務必遵守 30CM*全寬*留1塊給LAB及1塊給塗料商，若背面非"B"字頭則各留2片 (RMK00105) . 【色差】1.1.此客戶對面漆(非B開頭之色碼)目視色差要求較高,請依限度樣本進行目視色差管制★--->發生過訴賠 (RMK00248) . 【色差】1.2.若針對特殊顏色需特別管理時，請品檢忽略1.1.的規定以特別規定為主 (RMK00248) . 【捲取】注意！本單為直立式包裝。禁用STAGGER捲取送包裝！送RCL重處理例外。 (RMK00512) . 30CM*全寬*留1塊給LAB及1塊給塗料商, (RMK00702) . 【VALSPAR】色碼第六碼"3" 面漆塗佈量≧90％，總塗佈量管制≧ 93% (RMK00702) . 【SRV3T3 特別放行標準】鉛筆≧HB， TT≦3 TT。面漆≧90%，總 mass ≧93%，背面漆 ≧90%，總 mass ≧90%，色差 正面漆 ΔE≦1.0，不管制批差異 (RMK00715) | 訂單:2505EFE032/022 TOL 無 <生產備註> 事項 |  | 訂單 2505EFE032/022 修改記錄如下: 20250416 16:26:33 (25010) 退火碼: >> S1, 用途碼: >> COG016, 背面標示: >> S000, 訂單背面顏色(五碼): >> BW73Z, 背面漆膜厚: >> NOM, 背面漆塗漆型式幾塗幾烤: >> 2, 鉻酸鹽: >> Z, 訂單厚度: >> 0.02, 訂單重: >> 20, 重量容許率(下限): >> 10, 重量容許率(上限): >> 10, 訂單寬度: >> 48, 鍍製方式: >> AC, 鋼捲內徑: >> 508, 鋼捲下限重: >> 3, 鋼捲上限重: >> 4.5, 壓花條件碼: >> -, 表面花紋: >> R, 綠色識別碼: >> -, 印刷輥號: >> -, 產品代碼: >> PPGL, 皮膜碼: >> -, 單位別: >> I, 油品種類: >> Z, 塗油量: >> Z, 包裝代碼: >> E0 , 保護膜碼: >> -, 客戶試片取樣數量: >> 0, 客戶試片取樣型式: >> -, 調質碼: >> S, 套筒碼: >> P , 規格: >> A792SSGR33, 製造標準: >> ASTM, 表面處理劑種類: >> Z, 表面處理劑塗佈量: >> Z, 伸長率測試: >> N, 硬度測試碼: >> N, 抗拉強度測試: >> N, 降伏強度測試: >> N, 厚度變異: >> 0, 訂單正面顏色(五碼): >> SRV3T, 正面漆膜厚: >> 25, 正面漆塗漆型式幾塗幾烤: >> 2, 修邊碼: >> Y, 重量碼: >> AW, 鋼捲捲向: >> O, 鍍層碼: >> AZ50, 20250416 16:26:55 (25010) 用途碼: COG016 >> COG014, 20250416 16:28:36 (25010) 用途碼: COG014 >> COG001, 20250417 08:20:19 (25010) 用途碼: COG001 >> COG013, 20250421 11:00:09 (06023) 用途碼: COG013 >> COG001, | F:保證1/2 ASTM 厚度公差 | [訂單訊息通知] 2025/04/21 上午 10:42:17 *** (秦大維 >> 通知 >> Patty Wu) 訊息 : 一樣 SRV3T...#3 COG001 ，#22 COG013 --->#3 要改再申請退單
PPGL | 2505EFE032/023 |  | 1. 製造標準為MS、ASTM或銷新加坡之訂單，若無技術指定優先用料，請優先使用國內料，勿使用ANFEN (OFP00406)-{.不符.} | 1. 製造標準為MS、ASTM或銷新加坡之訂單，若無技術指定優先用料，請優先使用國內料，勿使用ANFEN (OFP00406)-{.不符.} 2. 【提醒】！本單為直立式包裝，嚴禁鍍鋅或烤漆後以STAGGER捲取 (OFP00451)-{.不符.} 3. 此經銷商有簽訂1/2厚度公差保證(無厚度變異),請調整冷軋與鍍鋅厚度公差管制範圍. 保證 ASTM 厚度公差 (OFP00180)-{.不符.} | 訂單:2505EFE032/023 CPL <生產備註> 事項如下 . 除HGI/ HGL 訂單邊緣不噴油. 其餘皆側緣噴油 (RMK00285) . 【美加訂單生產注意事項-CPL】1.客戶美加地區訂單實施修邊刀最大使用顆數上限(20顆) (RMK00717) . 【美加訂單生產注意事項-CPL】2.排程備註:注意修邊品質與毛邊 (RMK00717) . 【美加訂單生產注意事項-CPL】3.去毛邊輥的管制：兩側壓力均設定1.0 kg/cm2 (RMK00717) | 訂單:2505EFE032/023 CR1 <生產備註> 事項如下 . 此經銷商保證平均厚度在1/2厚度公差內，厚度量測NG時，如單位長度符合範圍，請放行 (RMK00402) . 此客戶有保證 全板形 急峻度 ≦ 0.7% ( ≦ 12 I-UNIT ) (RMK00583) . 【美加訂單生產注意事項-CR】1.兩側各加開一個spot cooling增加冷卻效果。 (RMK00717) . 【美加訂單生產注意事項-CR】2.發生毛邊時，請降速生產減輕毛邊程度，暫留討論後再處置。 (RMK00717) | 訂單:2505EFE032/023 CR2 <生產備註> 事項如下 . 此經銷商保證平均厚度在1/2厚度公差內，厚度量測NG時，如單位長度符合範圍，請放行 (RMK00402) . 此客戶有保證 全板形 急峻度 ≦ 0.7% ( ≦ 12 I-UNIT ) (RMK00583) . 【美加訂單生產注意事項-CR】1.兩側各加開一個spot cooling增加冷卻效果。 (RMK00717) . 【美加訂單生產注意事項-CR】2.發生毛邊時，請降速生產減輕毛邊程度，暫留討論後再處置。 (RMK00717) | 訂單:2505EFE032/023 CG1 <生產備註> 事項如下 . 此經銷商保證平均厚度在1/2厚度公差內，厚度量測NG時，如單位長度符合範圍，請放行 (RMK00402) . 此客戶有保證 全板形 急峻度 ≦ 0.7% ( ≦ 12 I-UNIT ) (RMK00583) . 【美加訂單生產注意事項-CG1】副操確認完回控制室後，於生產排程鋼號旁簽名紀錄，以利後續追查(該排程生產完，排程單將保留)。 (RMK00717) . 【美加訂單生產注意事項-CG1】中央段副操每顆銲道出Pot時觀察銲道同時，確認Beaver Tail與鋼板接觸之Guide Roll羊毛氈狀況，並適時添加潤滑油(避免乾掉)。 (RMK00717) | 訂單:2505EFE032/023 CG2 <生產備註> 事項如下 . 此經銷商保證平均厚度在1/2厚度公差內，厚度量測NG時，如單位長度符合範圍，請放行 (RMK00402) . 此客戶有保證 全板形 急峻度 ≦ 0.7% ( ≦ 12 I-UNIT ) (RMK00583) . 【美加訂單生產注意事項-CG2】1.使用SUB-NOZZLE (RMK00717) | 訂單:2505EFE032/023 CC1 <生產備註> 事項如下 . 【色差】1.1.此客戶對面漆(非B開頭之色碼)目視色差要求較高,請依限度樣本進行目視色差管制★--->發生過訴賠 (RMK00248) . 【色差】1.2.若針對特殊顏色需特別管理時，請品檢忽略1.1.的規定以特別規定為主 (RMK00248) . 此經銷商保證平均厚度在1/2厚度公差內，厚度量測NG時，如單位長度符合範圍，請放行 (RMK00402) . 【捲取】注意！本單為直立式包裝。禁用STAGGER捲取送包裝！送RCL重處理例外。 (RMK00512) . 此客戶有保證 全板形 急峻度 ≦ 0.7% ( ≦ 12 I-UNIT ) (RMK00583) . 【美加訂單生產注意事項-CCP】1.請烤漆入口依照正背面漆鋼捲投向規定進行鋼捲投入。 (RMK00717) . 【美加訂單生產注意事項-CCP】2.烤漆入口依照鋼捲投向規定進行鋼捲投入。(CR1/CG1 CR2/CG2-->正向入料。CR1/CG2 CR2/CG1-->反向入料) (RMK00717) . 【美加訂單生產注意事項-CCP】3.此訂單背面漆一律採Nature塗裝，塗裝黏度設定40秒以上 (RMK00717) | 訂單:2505EFE032/023 CC2 <生產備註> 事項如下 . 【色差】1.1.此客戶對面漆(非B開頭之色碼)目視色差要求較高,請依限度樣本進行目視色差管制★--->發生過訴賠 (RMK00248) . 【色差】1.2.若針對特殊顏色需特別管理時，請品檢忽略1.1.的規定以特別規定為主 (RMK00248) . 此經銷商保證平均厚度在1/2厚度公差內，厚度量測NG時，如單位長度符合範圍，請放行 (RMK00402) . 【捲取】注意！本單為直立式包裝。禁用STAGGER捲取送包裝！送RCL重處理例外。 (RMK00512) . 此客戶有保證 全板形 急峻度 ≦ 0.7% ( ≦ 12 I-UNIT ) (RMK00583) . 【美加訂單生產注意事項-CCP】1.請烤漆入口依照正背面漆鋼捲投向規定進行鋼捲投入。 (RMK00717) . 【美加訂單生產注意事項-CCP】2.烤漆入口依照鋼捲投向規定進行鋼捲投入。(CR1/CG1 CR2/CG2-->正向入料。CR1/CG2 CR2/CG1-->反向入料) (RMK00717) . 【美加訂單生產注意事項-CCP】3.此訂單背面漆一律採Nature塗裝，塗裝黏度設定40秒以上 (RMK00717) | 訂單:2505EFE032/023 RCL <生產備註> 事項如下 . 【捲取】注意！本單為直立式包裝。禁用STAGGER捲取送包裝！送RCL重處理例外。 (RMK00512) | 訂單:2505EFE032/023 CCPK 無 <生產備註> 事項 | 訂單:2505EFE032/023 CGQC 無 <品檢備註> 事項 | 訂單:2505EFE032/023 CCQC <品檢備註> 事項如下 . 【色差】1.1.此客戶對面漆(非B開頭之色碼)目視色差要求較高,請依限度樣本進行目視色差管制★--->發生過訴賠 (RMK00248) . 【色差】1.2.若針對特殊顏色需特別管理時，請品檢忽略1.1.的規定以特別規定為主 (RMK00248) . 【捲取】注意！本單為直立式包裝。禁用STAGGER捲取送包裝！送RCL重處理例外。 (RMK00512) | 訂單:2505EFE032/023 TOL 無 <生產備註> 事項 |  | 訂單 2505EFE032/023 修改記錄如下: 20250416 16:30:24 (25010) 退火碼: >> S1, 用途碼: >> COG007, 背面標示: >> S000, 訂單背面顏色(五碼): >> BW73Z, 背面漆膜厚: >> NOM, 背面漆塗漆型式幾塗幾烤: >> 2, 鉻酸鹽: >> Z, 訂單厚度: >> 0.02, 訂單重: >> 20, 重量容許率(下限): >> 10, 重量容許率(上限): >> 10, 訂單寬度: >> 48, 鍍製方式: >> AC, 鋼捲內徑: >> 508, 鋼捲下限重: >> 3, 鋼捲上限重: >> 4.5, 壓花條件碼: >> -, 表面花紋: >> R, 綠色識別碼: >> -, 印刷輥號: >> -, 產品代碼: >> PPGL, 皮膜碼: >> -, 單位別: >> I, 油品種類: >> Z, 塗油量: >> Z, 包裝代碼: >> E0 , 保護膜碼: >> -, 客戶試片取樣數量: >> 0, 客戶試片取樣型式: >> -, 調質碼: >> S, 套筒碼: >> P , 規格: >> A792SSGR33, 製造標準: >> ASTM, 表面處理劑種類: >> Z, 表面處理劑塗佈量: >> Z, 伸長率測試: >> N, 硬度測試碼: >> N, 抗拉強度測試: >> N, 降伏強度測試: >> N, 厚度變異: >> 0, 訂單正面顏色(五碼): >> SL556, 正面漆膜厚: >> 25, 正面漆塗漆型式幾塗幾烤: >> 2, 修邊碼: >> Y, 重量碼: >> AW, 鋼捲捲向: >> O, 鍍層碼: >> AZ50, 20250416 16:30:59 (25010) 用途碼: COG007 >> COG003, 20250417 08:27:19 (25010) 用途碼: COG003 >> COA001, | F:保證1/2 ASTM 厚度公差
PPGL | 2505EFE032/024 |  | 1. 製造標準為MS、ASTM或銷新加坡之訂單，若無技術指定優先用料，請優先使用國內料，勿使用ANFEN (OFP00406)-{.不符.} | 1. 製造標準為MS、ASTM或銷新加坡之訂單，若無技術指定優先用料，請優先使用國內料，勿使用ANFEN (OFP00406)-{.不符.} 2. 【提醒】！本單為直立式包裝，嚴禁鍍鋅或烤漆後以STAGGER捲取 (OFP00451)-{.不符.} 3. ※超耐候一系列用途要確認是否有英制公差需求，有英制公差需求時選配碼用ON027※ (OFP00680)-{.不符.} 4. 此經銷商有簽訂1/2厚度公差保證(無厚度變異),請調整冷軋與鍍鋅厚度公差管制範圍. 保證 ASTM 厚度公差 (OFP00180)-{.不符.} | 訂單:2505EFE032/024 CPL <生產備註> 事項如下 . 除HGI/ HGL 訂單邊緣不噴油. 其餘皆側緣噴油 (RMK00285) . 【美加訂單生產注意事項-CPL】1.客戶美加地區訂單實施修邊刀最大使用顆數上限(20顆) (RMK00717) . 【美加訂單生產注意事項-CPL】2.排程備註:注意修邊品質與毛邊 (RMK00717) . 【美加訂單生產注意事項-CPL】3.去毛邊輥的管制：兩側壓力均設定1.0 kg/cm2 (RMK00717) | 訂單:2505EFE032/024 CR1 <生產備註> 事項如下 . 此經銷商保證平均厚度在1/2厚度公差內，厚度量測NG時，如單位長度符合範圍，請放行 (RMK00402) . 此客戶有保證 全板形 急峻度 ≦ 0.7% ( ≦ 12 I-UNIT ) (RMK00583) . 【美加訂單生產注意事項-CR】1.兩側各加開一個spot cooling增加冷卻效果。 (RMK00717) . 【美加訂單生產注意事項-CR】2.發生毛邊時，請降速生產減輕毛邊程度，暫留討論後再處置。 (RMK00717) | 訂單:2505EFE032/024 CR2 <生產備註> 事項如下 . 此經銷商保證平均厚度在1/2厚度公差內，厚度量測NG時，如單位長度符合範圍，請放行 (RMK00402) . 此客戶有保證 全板形 急峻度 ≦ 0.7% ( ≦ 12 I-UNIT ) (RMK00583) . 【美加訂單生產注意事項-CR】1.兩側各加開一個spot cooling增加冷卻效果。 (RMK00717) . 【美加訂單生產注意事項-CR】2.發生毛邊時，請降速生產減輕毛邊程度，暫留討論後再處置。 (RMK00717) | 訂單:2505EFE032/024 CG1 <生產備註> 事項如下 . 鍍鋅表面不可有鋅痕、壓痕、凹陷、及刮傷 、應變痕等。 (RMK00054) . 此經銷商保證平均厚度在1/2厚度公差內，厚度量測NG時，如單位長度符合範圍，請放行 (RMK00402) . 此客戶有保證 全板形 急峻度 ≦ 0.7% ( ≦ 12 I-UNIT ) (RMK00583) . 【美加訂單生產注意事項-CG1】副操確認完回控制室後，於生產排程鋼號旁簽名紀錄，以利後續追查(該排程生產完，排程單將保留)。 (RMK00717) . 【美加訂單生產注意事項-CG1】中央段副操每顆銲道出Pot時觀察銲道同時，確認Beaver Tail與鋼板接觸之Guide Roll羊毛氈狀況，並適時添加潤滑油(避免乾掉)。 (RMK00717) | 訂單:2505EFE032/024 CG2 <生產備註> 事項如下 . 鍍鋅表面不可有鋅痕、壓痕、凹陷、及刮傷 、應變痕等。 (RMK00054) . 此經銷商保證平均厚度在1/2厚度公差內，厚度量測NG時，如單位長度符合範圍，請放行 (RMK00402) . 此客戶有保證 全板形 急峻度 ≦ 0.7% ( ≦ 12 I-UNIT ) (RMK00583) . 【美加訂單生產注意事項-CG2】1.使用SUB-NOZZLE (RMK00717) | 訂單:2505EFE032/024 CC1 <生產備註> 事項如下 . 正面面漆(20U)及正面總膜厚(25U)要求管制90%以上之膜厚,未達標準降級. (RMK00054) . 若背面面漆(20U)及背面總膜厚(25U)時要求管制90%以上之膜厚,未達標準降級 (RMK00054) . 面漆=18U(90%)~請購基準22U(110%),標準板總膜厚=5+20U(100%面漆). (RMK00054) . 30CM*全寬*留1塊給LAB及1塊給塗料商, (RMK00054) . 【色差】1.1.此客戶對面漆(非B開頭之色碼)目視色差要求較高,請依限度樣本進行目視色差管制★--->發生過訴賠 (RMK00248) . 【色差】1.2.若針對特殊顏色需特別管理時，請品檢忽略1.1.的規定以特別規定為主 (RMK00248) . 此經銷商保證平均厚度在1/2厚度公差內，厚度量測NG時，如單位長度符合範圍，請放行 (RMK00402) . 【捲取】注意！本單為直立式包裝。禁用STAGGER捲取送包裝！送RCL重處理例外。 (RMK00512) . 此客戶有保證 全板形 急峻度 ≦ 0.7% ( ≦ 12 I-UNIT ) (RMK00583) . 【美加訂單生產注意事項-CCP】1.請烤漆入口依照正背面漆鋼捲投向規定進行鋼捲投入。 (RMK00717) . 【美加訂單生產注意事項-CCP】2.烤漆入口依照鋼捲投向規定進行鋼捲投入。(CR1/CG1 CR2/CG2-->正向入料。CR1/CG2 CR2/CG1-->反向入料) (RMK00717) . 【美加訂單生產注意事項-CCP】3.此訂單背面漆一律採Nature塗裝，塗裝黏度設定40秒以上 (RMK00717) | 訂單:2505EFE032/024 CC2 <生產備註> 事項如下 . 正面面漆(20U)及正面總膜厚(25U)要求管制90%以上之膜厚,未達標準降級. (RMK00054) . 若背面面漆(20U)及背面總膜厚(25U)時要求管制90%以上之膜厚,未達標準降級 (RMK00054) . 面漆=18U(90%)~請購基準22U(110%),標準板總膜厚=5+20U(100%面漆). (RMK00054) . 30CM*全寬*留1塊給LAB及1塊給塗料商, (RMK00054) . 【色差】1.1.此客戶對面漆(非B開頭之色碼)目視色差要求較高,請依限度樣本進行目視色差管制★--->發生過訴賠 (RMK00248) . 【色差】1.2.若針對特殊顏色需特別管理時，請品檢忽略1.1.的規定以特別規定為主 (RMK00248) . 此經銷商保證平均厚度在1/2厚度公差內，厚度量測NG時，如單位長度符合範圍，請放行 (RMK00402) . 【捲取】注意！本單為直立式包裝。禁用STAGGER捲取送包裝！送RCL重處理例外。 (RMK00512) . 此客戶有保證 全板形 急峻度 ≦ 0.7% ( ≦ 12 I-UNIT ) (RMK00583) . 【美加訂單生產注意事項-CCP】1.請烤漆入口依照正背面漆鋼捲投向規定進行鋼捲投入。 (RMK00717) . 【美加訂單生產注意事項-CCP】2.烤漆入口依照鋼捲投向規定進行鋼捲投入。(CR1/CG1 CR2/CG2-->正向入料。CR1/CG2 CR2/CG1-->反向入料) (RMK00717) . 【美加訂單生產注意事項-CCP】3.此訂單背面漆一律採Nature塗裝，塗裝黏度設定40秒以上 (RMK00717) | 訂單:2505EFE032/024 RCL <生產備註> 事項如下 . 【捲取】注意！本單為直立式包裝。禁用STAGGER捲取送包裝！送RCL重處理例外。 (RMK00512) | 訂單:2505EFE032/024 CCPK 無 <生產備註> 事項 | 訂單:2505EFE032/024 CGQC 無 <品檢備註> 事項 | 訂單:2505EFE032/024 CCQC <品檢備註> 事項如下 . 【色差】1.1.此客戶對面漆(非B開頭之色碼)目視色差要求較高,請依限度樣本進行目視色差管制★--->發生過訴賠 (RMK00248) . 【色差】1.2.若針對特殊顏色需特別管理時，請品檢忽略1.1.的規定以特別規定為主 (RMK00248) . 【捲取】注意！本單為直立式包裝。禁用STAGGER捲取送包裝！送RCL重處理例外。 (RMK00512) | 訂單:2505EFE032/024 TOL 無 <生產備註> 事項 |  | 訂單 2505EFE032/024 修改記錄如下: 20250416 16:32:32 (25010) 退火碼: >> S1, 用途碼: >> COG003, 背面標示: >> S000, 訂單背面顏色(五碼): >> BW73Z, 背面漆膜厚: >> NOM, 背面漆塗漆型式幾塗幾烤: >> 2, 鉻酸鹽: >> Z, 訂單厚度: >> 0.02, 訂單重: >> 20, 重量容許率(下限): >> 10, 重量容許率(上限): >> 10, 訂單寬度: >> 48, 鍍製方式: >> AC, 鋼捲內徑: >> 508, 鋼捲下限重: >> 3, 鋼捲上限重: >> 4.5, 壓花條件碼: >> -, 表面花紋: >> R, 綠色識別碼: >> -, 印刷輥號: >> -, 產品代碼: >> PPGL, 皮膜碼: >> -, 單位別: >> I, 油品種類: >> Z, 塗油量: >> Z, 包裝代碼: >> E0 , 保護膜碼: >> -, 客戶試片取樣數量: >> 0, 客戶試片取樣型式: >> -, 調質碼: >> S, 套筒碼: >> P , 規格: >> A792SSGR33, 製造標準: >> ASTM, 表面處理劑種類: >> Z, 表面處理劑塗佈量: >> Z, 伸長率測試: >> N, 硬度測試碼: >> N, 抗拉強度測試: >> N, 降伏強度測試: >> N, 厚度變異: >> 0, 訂單正面顏色(五碼): >> SRH49, 正面漆膜厚: >> 25, 正面漆塗漆型式幾塗幾烤: >> 2, 修邊碼: >> Y, 重量碼: >> AW, 鋼捲捲向: >> O, 鍍層碼: >> AZ50, | F:保證1/2 ASTM 厚度公差
PPGL | 2505EFE032/025 |  | 1. 製造標準為MS、ASTM或銷新加坡之訂單，若無技術指定優先用料，請優先使用國內料，勿使用ANFEN (OFP00406)-{.不符.} | 1. 製造標準為MS、ASTM或銷新加坡之訂單，若無技術指定優先用料，請優先使用國內料，勿使用ANFEN (OFP00406)-{.不符.} 2. 【提醒】！本單為直立式包裝，嚴禁鍍鋅或烤漆後以STAGGER捲取 (OFP00451)-{.不符.} 3. ※超耐候一系列用途要確認是否有英制公差需求，有英制公差需求時選配碼用ON027※ (OFP00680)-{.不符.} 4. 此經銷商有簽訂1/2厚度公差保證(無厚度變異),請調整冷軋與鍍鋅厚度公差管制範圍. 保證 ASTM 厚度公差 (OFP00180)-{.不符.} | 訂單:2505EFE032/025 CPL <生產備註> 事項如下 . 本單為烤漆背面大於等於25μ塗裝，軋延後不允許毛邊，請CPL注意修邊狀況 (RMK00124) . 【邊緣品質】此為烤漆背面25μ訂單，請加強檢視鋼捲：邊緣殘剪、側緣鋅渣或毛邊，因為會導致烤漆背面漆轉印正面 (RMK00126) . 除HGI/ HGL 訂單邊緣不噴油. 其餘皆側緣噴油 (RMK00285) . 【美加訂單生產注意事項-CPL】1.客戶美加地區訂單實施修邊刀最大使用顆數上限(20顆) (RMK00717) . 【美加訂單生產注意事項-CPL】2.排程備註:注意修邊品質與毛邊 (RMK00717) . 【美加訂單生產注意事項-CPL】3.去毛邊輥的管制：兩側壓力均設定1.0 kg/cm2 (RMK00717) | 訂單:2505EFE032/025 CR1 <生產備註> 事項如下 . 【邊緣品質】此為烤漆背面25μ訂單，請加強檢視鋼捲：邊緣殘剪、側緣鋅渣或毛邊，因為會導致烤漆背面漆轉印正面 (RMK00126) . 此經銷商保證平均厚度在1/2厚度公差內，厚度量測NG時，如單位長度符合範圍，請放行 (RMK00402) . 此客戶有保證 全板形 急峻度 ≦ 0.7% ( ≦ 12 I-UNIT ) (RMK00583) . 【美加訂單生產注意事項-CR】1.兩側各加開一個spot cooling增加冷卻效果。 (RMK00717) . 【美加訂單生產注意事項-CR】2.發生毛邊時，請降速生產減輕毛邊程度，暫留討論後再處置。 (RMK00717) | 訂單:2505EFE032/025 CR2 <生產備註> 事項如下 . 【邊緣品質】此為烤漆背面25μ訂單，請加強檢視鋼捲：邊緣殘剪、側緣鋅渣或毛邊，因為會導致烤漆背面漆轉印正面 (RMK00126) . 此經銷商保證平均厚度在1/2厚度公差內，厚度量測NG時，如單位長度符合範圍，請放行 (RMK00402) . 此客戶有保證 全板形 急峻度 ≦ 0.7% ( ≦ 12 I-UNIT ) (RMK00583) . 【美加訂單生產注意事項-CR】1.兩側各加開一個spot cooling增加冷卻效果。 (RMK00717) . 【美加訂單生產注意事項-CR】2.發生毛邊時，請降速生產減輕毛邊程度，暫留討論後再處置。 (RMK00717) | 訂單:2505EFE032/025 CG1 <生產備註> 事項如下 . 鍍鋅表面不可有鋅痕、壓痕、凹陷、及刮傷 、應變痕等。 (RMK00054) . 【邊緣品質】此為烤漆背面25μ訂單，請加強檢視鋼捲：邊緣殘剪、側緣鋅渣或毛邊，因為會導致烤漆背面漆轉印正面 (RMK00126) . 本單於烤漆正背面都塗裝正面漆，因此鍍鋅請管制背面表面品質比照正面 (RMK00363) . 此經銷商保證平均厚度在1/2厚度公差內，厚度量測NG時，如單位長度符合範圍，請放行 (RMK00402) . 此客戶有保證 全板形 急峻度 ≦ 0.7% ( ≦ 12 I-UNIT ) (RMK00583) . 【美加訂單生產注意事項-CG1】副操確認完回控制室後，於生產排程鋼號旁簽名紀錄，以利後續追查(該排程生產完，排程單將保留)。 (RMK00717) . 【美加訂單生產注意事項-CG1】中央段副操每顆銲道出Pot時觀察銲道同時，確認Beaver Tail與鋼板接觸之Guide Roll羊毛氈狀況，並適時添加潤滑油(避免乾掉)。 (RMK00717) | 訂單:2505EFE032/025 CG2 <生產備註> 事項如下 . 鍍鋅表面不可有鋅痕、壓痕、凹陷、及刮傷 、應變痕等。 (RMK00054) . 【邊緣品質】此為烤漆背面25μ訂單，請加強檢視鋼捲：邊緣殘剪、側緣鋅渣或毛邊，因為會導致烤漆背面漆轉印正面 (RMK00126) . 本單於烤漆正背面都塗裝正面漆，因此鍍鋅請管制背面表面品質比照正面 (RMK00363) . 此經銷商保證平均厚度在1/2厚度公差內，厚度量測NG時，如單位長度符合範圍，請放行 (RMK00402) . 此客戶有保證 全板形 急峻度 ≦ 0.7% ( ≦ 12 I-UNIT ) (RMK00583) . 【美加訂單生產注意事項-CG2】1.使用SUB-NOZZLE (RMK00717) | 訂單:2505EFE032/025 CC1 <生產備註> 事項如下 . 正面面漆(20U)及正面總膜厚(25U)要求管制90%以上之膜厚,未達標準降級. (RMK00054) . 若背面面漆(20U)及背面總膜厚(25U)時要求管制90%以上之膜厚,未達標準降級 (RMK00054) . 面漆=18U(90%)~請購基準22U(110%),標準板總膜厚=5+20U(100%面漆). (RMK00054) . 30CM*全寬*留1塊給LAB及1塊給塗料商, (RMK00054) . 【邊緣品質】此為烤漆背面25μ訂單，請加強檢視鋼捲：邊緣殘剪、側緣鋅渣或毛邊，因為會導致烤漆背面漆轉印正面 (RMK00126) . 【色差】1.1.此客戶對面漆(非B開頭之色碼)目視色差要求較高,請依限度樣本進行目視色差管制★--->發生過訴賠 (RMK00248) . 【色差】1.2.若針對特殊顏色需特別管理時，請品檢忽略1.1.的規定以特別規定為主 (RMK00248) . 此經銷商保證平均厚度在1/2厚度公差內，厚度量測NG時，如單位長度符合範圍，請放行 (RMK00402) . 【捲取】注意！本單為直立式包裝。禁用STAGGER捲取送包裝！送RCL重處理例外。 (RMK00512) . 此客戶有保證 全板形 急峻度 ≦ 0.7% ( ≦ 12 I-UNIT ) (RMK00583) . 【水痕】因TOP 為YCP 近似深黑色水痕可能嚴重，因此指定CC1生產注意W/Q 使用純水與水量控制 (RMK00588) . 【水痕】因BACK 為YCP 近似深黑色水痕可能嚴重，因此指定CC1生產注意W/Q 使用純水與水量控制 (RMK00589) . 【美加訂單生產注意事項-CCP】1.請烤漆入口依照正背面漆鋼捲投向規定進行鋼捲投入。 (RMK00717) . 【美加訂單生產注意事項-CCP】2.烤漆入口依照鋼捲投向規定進行鋼捲投入。(CR1/CG1 CR2/CG2-->正向入料。CR1/CG2 CR2/CG1-->反向入料) (RMK00717) . 【美加訂單生產注意事項-CCP】3.此訂單背面漆一律採Nature塗裝，塗裝黏度設定40秒以上 (RMK00717) | 訂單:2505EFE032/025 CC2 <生產備註> 事項如下 . 正面面漆(20U)及正面總膜厚(25U)要求管制90%以上之膜厚,未達標準降級. (RMK00054) . 若背面面漆(20U)及背面總膜厚(25U)時要求管制90%以上之膜厚,未達標準降級 (RMK00054) . 面漆=18U(90%)~請購基準22U(110%),標準板總膜厚=5+20U(100%面漆). (RMK00054) . 30CM*全寬*留1塊給LAB及1塊給塗料商, (RMK00054) . 【邊緣品質】此為烤漆背面25μ訂單，請加強檢視鋼捲：邊緣殘剪、側緣鋅渣或毛邊，因為會導致烤漆背面漆轉印正面 (RMK00126) . 【色差】1.1.此客戶對面漆(非B開頭之色碼)目視色差要求較高,請依限度樣本進行目視色差管制★--->發生過訴賠 (RMK00248) . 【色差】1.2.若針對特殊顏色需特別管理時，請品檢忽略1.1.的規定以特別規定為主 (RMK00248) . 此經銷商保證平均厚度在1/2厚度公差內，厚度量測NG時，如單位長度符合範圍，請放行 (RMK00402) . 【捲取】注意！本單為直立式包裝。禁用STAGGER捲取送包裝！送RCL重處理例外。 (RMK00512) . 此客戶有保證 全板形 急峻度 ≦ 0.7% ( ≦ 12 I-UNIT ) (RMK00583) . 【水痕】因TOP 為YCP 近似深黑色水痕可能嚴重，因此指定CC1生產注意W/Q 使用純水與水量控制 (RMK00588) . 【水痕】因BACK 為YCP 近似深黑色水痕可能嚴重，因此指定CC1生產注意W/Q 使用純水與水量控制 (RMK00589) . 【美加訂單生產注意事項-CCP】1.請烤漆入口依照正背面漆鋼捲投向規定進行鋼捲投入。 (RMK00717) . 【美加訂單生產注意事項-CCP】2.烤漆入口依照鋼捲投向規定進行鋼捲投入。(CR1/CG1 CR2/CG2-->正向入料。CR1/CG2 CR2/CG1-->反向入料) (RMK00717) . 【美加訂單生產注意事項-CCP】3.此訂單背面漆一律採Nature塗裝，塗裝黏度設定40秒以上 (RMK00717) | 訂單:2505EFE032/025 RCL <生產備註> 事項如下 . 【捲取】注意！本單為直立式包裝。禁用STAGGER捲取送包裝！送RCL重處理例外。 (RMK00512) | 訂單:2505EFE032/025 CCPK 無 <生產備註> 事項 | 訂單:2505EFE032/025 CGQC <品檢備註> 事項如下 . 【邊緣品質】此為烤漆背面25μ訂單，請加強檢視鋼捲：邊緣殘剪、側緣鋅渣或毛邊，因為會導致烤漆背面漆轉印正面 (RMK00126) . 本單於烤漆正背面都塗裝正面漆，因此鍍鋅請管制背面表面品質比照正面 (RMK00363) | 訂單:2505EFE032/025 CCQC <品檢備註> 事項如下 . 【邊緣品質】此為烤漆背面25μ訂單，請加強檢視鋼捲：邊緣殘剪、側緣鋅渣或毛邊，因為會導致烤漆背面漆轉印正面 (RMK00126) . 【色差】1.1.此客戶對面漆(非B開頭之色碼)目視色差要求較高,請依限度樣本進行目視色差管制★--->發生過訴賠 (RMK00248) . 【色差】1.2.若針對特殊顏色需特別管理時，請品檢忽略1.1.的規定以特別規定為主 (RMK00248) . 【捲取】注意！本單為直立式包裝。禁用STAGGER捲取送包裝！送RCL重處理例外。 (RMK00512) . 【水痕】因TOP 為YCP 近似深黑色水痕可能嚴重，因此指定CC1生產注意W/Q 使用純水與水量控制 (RMK00588) . 【水痕】因BACK 為YCP 近似深黑色水痕可能嚴重，因此指定CC1生產注意W/Q 使用純水與水量控制 (RMK00589) | 訂單:2505EFE032/025 TOL 無 <生產備註> 事項 |  | 訂單 2505EFE032/025 修改記錄如下: 20250416 16:33:35 (25010) 退火碼: >> S1, 用途碼: >> COG003, 背面標示: >> S000, 訂單背面顏色(五碼): >> SYT9P, 背面漆膜厚: >> 25, 背面漆塗漆型式幾塗幾烤: >> 2, 鉻酸鹽: >> Z, 訂單厚度: >> 0.02, 訂單重: >> 80, 重量容許率(下限): >> 10, 重量容許率(上限): >> 10, 訂單寬度: >> 48, 鍍製方式: >> AC, 鋼捲內徑: >> 508, 鋼捲下限重: >> 3, 鋼捲上限重: >> 4.5, 壓花條件碼: >> -, 表面花紋: >> R, 綠色識別碼: >> -, 印刷輥號: >> -, 產品代碼: >> PPGL, 皮膜碼: >> -, 單位別: >> I, 油品種類: >> Z, 塗油量: >> Z, 包裝代碼: >> E0 , 保護膜碼: >> -, 客戶試片取樣數量: >> 0, 客戶試片取樣型式: >> -, 調質碼: >> S, 套筒碼: >> P , 規格: >> A792SSGR33, 製造標準: >> ASTM, 表面處理劑種類: >> Z, 表面處理劑塗佈量: >> Z, 伸長率測試: >> N, 硬度測試碼: >> N, 抗拉強度測試: >> N, 降伏強度測試: >> N, 厚度變異: >> 0, 訂單正面顏色(五碼): >> SYT9P, 正面漆膜厚: >> 25, 正面漆塗漆型式幾塗幾烤: >> 2, 修邊碼: >> Y, 重量碼: >> AW, 鋼捲捲向: >> O, 鍍層碼: >> AZ50, 20250416 16:34:00 (25010) 用途碼: COG003 >> COG007, | F:保證1/2 ASTM 厚度公差
PPGL | 2505EFE032/026 |  | 1. 製造標準為MS、ASTM或銷新加坡之訂單，若無技術指定優先用料，請優先使用國內料，勿使用ANFEN (OFP00406)-{.不符.} | 1. 製造標準為MS、ASTM或銷新加坡之訂單，若無技術指定優先用料，請優先使用國內料，勿使用ANFEN (OFP00406)-{.不符.} 2. 【提醒】！本單為直立式包裝，嚴禁鍍鋅或烤漆後以STAGGER捲取 (OFP00451)-{.不符.} 3. ※超耐候一系列用途要確認是否有英制公差需求，有英制公差需求時選配碼用ON027※ (OFP00680)-{.不符.} 4. 此經銷商有簽訂1/2厚度公差保證(無厚度變異),請調整冷軋與鍍鋅厚度公差管制範圍. 保證 ASTM 厚度公差 (OFP00180)-{.不符.} | 訂單:2505EFE032/026 CPL <生產備註> 事項如下 . 本單為烤漆背面大於等於25μ塗裝，軋延後不允許毛邊，請CPL注意修邊狀況 (RMK00124) . 【邊緣品質】此為烤漆背面25μ訂單，請加強檢視鋼捲：邊緣殘剪、側緣鋅渣或毛邊，因為會導致烤漆背面漆轉印正面 (RMK00126) . 除HGI/ HGL 訂單邊緣不噴油. 其餘皆側緣噴油 (RMK00285) . 【美加訂單生產注意事項-CPL】1.客戶美加地區訂單實施修邊刀最大使用顆數上限(20顆) (RMK00717) . 【美加訂單生產注意事項-CPL】2.排程備註:注意修邊品質與毛邊 (RMK00717) . 【美加訂單生產注意事項-CPL】3.去毛邊輥的管制：兩側壓力均設定1.0 kg/cm2 (RMK00717) | 訂單:2505EFE032/026 CR1 <生產備註> 事項如下 . 【邊緣品質】此為烤漆背面25μ訂單，請加強檢視鋼捲：邊緣殘剪、側緣鋅渣或毛邊，因為會導致烤漆背面漆轉印正面 (RMK00126) . 此經銷商保證平均厚度在1/2厚度公差內，厚度量測NG時，如單位長度符合範圍，請放行 (RMK00402) . 此客戶有保證 全板形 急峻度 ≦ 0.7% ( ≦ 12 I-UNIT ) (RMK00583) . 【美加訂單生產注意事項-CR】1.兩側各加開一個spot cooling增加冷卻效果。 (RMK00717) . 【美加訂單生產注意事項-CR】2.發生毛邊時，請降速生產減輕毛邊程度，暫留討論後再處置。 (RMK00717) | 訂單:2505EFE032/026 CR2 <生產備註> 事項如下 . 【邊緣品質】此為烤漆背面25μ訂單，請加強檢視鋼捲：邊緣殘剪、側緣鋅渣或毛邊，因為會導致烤漆背面漆轉印正面 (RMK00126) . 此經銷商保證平均厚度在1/2厚度公差內，厚度量測NG時，如單位長度符合範圍，請放行 (RMK00402) . 此客戶有保證 全板形 急峻度 ≦ 0.7% ( ≦ 12 I-UNIT ) (RMK00583) . 【美加訂單生產注意事項-CR】1.兩側各加開一個spot cooling增加冷卻效果。 (RMK00717) . 【美加訂單生產注意事項-CR】2.發生毛邊時，請降速生產減輕毛邊程度，暫留討論後再處置。 (RMK00717) | 訂單:2505EFE032/026 CG1 <生產備註> 事項如下 . 鍍鋅表面不可有鋅痕、壓痕、凹陷、及刮傷 、應變痕等。 (RMK00054) . 【邊緣品質】此為烤漆背面25μ訂單，請加強檢視鋼捲：邊緣殘剪、側緣鋅渣或毛邊，因為會導致烤漆背面漆轉印正面 (RMK00126) . 本單於烤漆正背面都塗裝正面漆，因此鍍鋅請管制背面表面品質比照正面 (RMK00363) . 此經銷商保證平均厚度在1/2厚度公差內，厚度量測NG時，如單位長度符合範圍，請放行 (RMK00402) . 此客戶有保證 全板形 急峻度 ≦ 0.7% ( ≦ 12 I-UNIT ) (RMK00583) . 【美加訂單生產注意事項-CG1】副操確認完回控制室後，於生產排程鋼號旁簽名紀錄，以利後續追查(該排程生產完，排程單將保留)。 (RMK00717) . 【美加訂單生產注意事項-CG1】中央段副操每顆銲道出Pot時觀察銲道同時，確認Beaver Tail與鋼板接觸之Guide Roll羊毛氈狀況，並適時添加潤滑油(避免乾掉)。 (RMK00717) | 訂單:2505EFE032/026 CG2 <生產備註> 事項如下 . 鍍鋅表面不可有鋅痕、壓痕、凹陷、及刮傷 、應變痕等。 (RMK00054) . 【邊緣品質】此為烤漆背面25μ訂單，請加強檢視鋼捲：邊緣殘剪、側緣鋅渣或毛邊，因為會導致烤漆背面漆轉印正面 (RMK00126) . 本單於烤漆正背面都塗裝正面漆，因此鍍鋅請管制背面表面品質比照正面 (RMK00363) . 此經銷商保證平均厚度在1/2厚度公差內，厚度量測NG時，如單位長度符合範圍，請放行 (RMK00402) . 此客戶有保證 全板形 急峻度 ≦ 0.7% ( ≦ 12 I-UNIT ) (RMK00583) . 【美加訂單生產注意事項-CG2】1.使用SUB-NOZZLE (RMK00717) | 訂單:2505EFE032/026 CC1 <生產備註> 事項如下 . 正面面漆(20U)及正面總膜厚(25U)要求管制90%以上之膜厚,未達標準降級. (RMK00054) . 若背面面漆(20U)及背面總膜厚(25U)時要求管制90%以上之膜厚,未達標準降級 (RMK00054) . 面漆=18U(90%)~請購基準22U(110%),標準板總膜厚=5+20U(100%面漆). (RMK00054) . 30CM*全寬*留1塊給LAB及1塊給塗料商, (RMK00054) . 【邊緣品質】此為烤漆背面25μ訂單，請加強檢視鋼捲：邊緣殘剪、側緣鋅渣或毛邊，因為會導致烤漆背面漆轉印正面 (RMK00126) . 【色差】1.1.此客戶對面漆(非B開頭之色碼)目視色差要求較高,請依限度樣本進行目視色差管制★--->發生過訴賠 (RMK00248) . 【色差】1.2.若針對特殊顏色需特別管理時，請品檢忽略1.1.的規定以特別規定為主 (RMK00248) . 此經銷商保證平均厚度在1/2厚度公差內，厚度量測NG時，如單位長度符合範圍，請放行 (RMK00402) . 【捲取】注意！本單為直立式包裝。禁用STAGGER捲取送包裝！送RCL重處理例外。 (RMK00512) . 此客戶有保證 全板形 急峻度 ≦ 0.7% ( ≦ 12 I-UNIT ) (RMK00583) . 【美加訂單生產注意事項-CCP】1.請烤漆入口依照正背面漆鋼捲投向規定進行鋼捲投入。 (RMK00717) . 【美加訂單生產注意事項-CCP】2.烤漆入口依照鋼捲投向規定進行鋼捲投入。(CR1/CG1 CR2/CG2-->正向入料。CR1/CG2 CR2/CG1-->反向入料) (RMK00717) . 【美加訂單生產注意事項-CCP】3.此訂單背面漆一律採Nature塗裝，塗裝黏度設定40秒以上 (RMK00717) | 訂單:2505EFE032/026 CC2 <生產備註> 事項如下 . 正面面漆(20U)及正面總膜厚(25U)要求管制90%以上之膜厚,未達標準降級. (RMK00054) . 若背面面漆(20U)及背面總膜厚(25U)時要求管制90%以上之膜厚,未達標準降級 (RMK00054) . 面漆=18U(90%)~請購基準22U(110%),標準板總膜厚=5+20U(100%面漆). (RMK00054) . 30CM*全寬*留1塊給LAB及1塊給塗料商, (RMK00054) . 【邊緣品質】此為烤漆背面25μ訂單，請加強檢視鋼捲：邊緣殘剪、側緣鋅渣或毛邊，因為會導致烤漆背面漆轉印正面 (RMK00126) . 【色差】1.1.此客戶對面漆(非B開頭之色碼)目視色差要求較高,請依限度樣本進行目視色差管制★--->發生過訴賠 (RMK00248) . 【色差】1.2.若針對特殊顏色需特別管理時，請品檢忽略1.1.的規定以特別規定為主 (RMK00248) . 此經銷商保證平均厚度在1/2厚度公差內，厚度量測NG時，如單位長度符合範圍，請放行 (RMK00402) . 【捲取】注意！本單為直立式包裝。禁用STAGGER捲取送包裝！送RCL重處理例外。 (RMK00512) . 此客戶有保證 全板形 急峻度 ≦ 0.7% ( ≦ 12 I-UNIT ) (RMK00583) . 【美加訂單生產注意事項-CCP】1.請烤漆入口依照正背面漆鋼捲投向規定進行鋼捲投入。 (RMK00717) . 【美加訂單生產注意事項-CCP】2.烤漆入口依照鋼捲投向規定進行鋼捲投入。(CR1/CG1 CR2/CG2-->正向入料。CR1/CG2 CR2/CG1-->反向入料) (RMK00717) . 【美加訂單生產注意事項-CCP】3.此訂單背面漆一律採Nature塗裝，塗裝黏度設定40秒以上 (RMK00717) | 訂單:2505EFE032/026 RCL <生產備註> 事項如下 . 【捲取】注意！本單為直立式包裝。禁用STAGGER捲取送包裝！送RCL重處理例外。 (RMK00512) | 訂單:2505EFE032/026 CCPK 無 <生產備註> 事項 | 訂單:2505EFE032/026 CGQC <品檢備註> 事項如下 . 【邊緣品質】此為烤漆背面25μ訂單，請加強檢視鋼捲：邊緣殘剪、側緣鋅渣或毛邊，因為會導致烤漆背面漆轉印正面 (RMK00126) . 本單於烤漆正背面都塗裝正面漆，因此鍍鋅請管制背面表面品質比照正面 (RMK00363) | 訂單:2505EFE032/026 CCQC <品檢備註> 事項如下 . 【邊緣品質】此為烤漆背面25μ訂單，請加強檢視鋼捲：邊緣殘剪、側緣鋅渣或毛邊，因為會導致烤漆背面漆轉印正面 (RMK00126) . 【色差】1.1.此客戶對面漆(非B開頭之色碼)目視色差要求較高,請依限度樣本進行目視色差管制★--->發生過訴賠 (RMK00248) . 【色差】1.2.若針對特殊顏色需特別管理時，請品檢忽略1.1.的規定以特別規定為主 (RMK00248) . 【捲取】注意！本單為直立式包裝。禁用STAGGER捲取送包裝！送RCL重處理例外。 (RMK00512) | 訂單:2505EFE032/026 TOL 無 <生產備註> 事項 |  | 訂單 2505EFE032/026 修改記錄如下: 20250416 16:42:58 (25010) 退火碼: >> S1, 用途碼: >> COG003, 背面標示: >> S000, 訂單背面顏色(五碼): >> SWS4W, 背面漆膜厚: >> 25, 背面漆塗漆型式幾塗幾烤: >> 2, 鉻酸鹽: >> Z, 訂單厚度: >> 0.02, 訂單重: >> 40, 重量容許率(下限): >> 10, 重量容許率(上限): >> 10, 訂單寬度: >> 48, 鍍製方式: >> AC, 鋼捲內徑: >> 508, 鋼捲下限重: >> 3, 鋼捲上限重: >> 4.5, 壓花條件碼: >> -, 表面花紋: >> R, 綠色識別碼: >> -, 印刷輥號: >> -, 產品代碼: >> PPGL, 皮膜碼: >> -, 單位別: >> I, 油品種類: >> Z, 塗油量: >> Z, 包裝代碼: >> E0 , 保護膜碼: >> -, 客戶試片取樣數量: >> 0, 客戶試片取樣型式: >> -, 調質碼: >> S, 套筒碼: >> P , 規格: >> A792SSGR33, 製造標準: >> ASTM, 表面處理劑種類: >> Z, 表面處理劑塗佈量: >> Z, 伸長率測試: >> N, 硬度測試碼: >> N, 抗拉強度測試: >> N, 降伏強度測試: >> N, 厚度變異: >> 0, 訂單正面顏色(五碼): >> SBH7N, 正面漆膜厚: >> 25, 正面漆塗漆型式幾塗幾烤: >> 2, 修邊碼: >> Y, 重量碼: >> AW, 鋼捲捲向: >> O, 鍍層碼: >> AZ50, 20250416 16:43:33 (25010) 用途碼: COG003 >> COG007, | F:保證1/2 ASTM 厚度公差
PPGL | 2505EFE032/027 |  | 1. 製造標準為MS、ASTM或銷新加坡之訂單，若無技術指定優先用料，請優先使用國內料，勿使用ANFEN (OFP00406)-{.不符.} | 1. 製造標準為MS、ASTM或銷新加坡之訂單，若無技術指定優先用料，請優先使用國內料，勿使用ANFEN (OFP00406)-{.不符.} 2. 【提醒】！本單為直立式包裝，嚴禁鍍鋅或烤漆後以STAGGER捲取 (OFP00451)-{.不符.} 3. ※超耐候一系列用途要確認是否有英制公差需求，有英制公差需求時選配碼用ON027※ (OFP00680)-{.不符.} 4. 此經銷商有簽訂1/2厚度公差保證(無厚度變異),請調整冷軋與鍍鋅厚度公差管制範圍. 保證 ASTM 厚度公差 (OFP00180)-{.不符.} | 訂單:2505EFE032/027 CPL <生產備註> 事項如下 . 本單為烤漆背面大於等於25μ塗裝，軋延後不允許毛邊，請CPL注意修邊狀況 (RMK00124) . 【邊緣品質】此為烤漆背面25μ訂單，請加強檢視鋼捲：邊緣殘剪、側緣鋅渣或毛邊，因為會導致烤漆背面漆轉印正面 (RMK00126) . 除HGI/ HGL 訂單邊緣不噴油. 其餘皆側緣噴油 (RMK00285) . 【美加訂單生產注意事項-CPL】1.客戶美加地區訂單實施修邊刀最大使用顆數上限(20顆) (RMK00717) . 【美加訂單生產注意事項-CPL】2.排程備註:注意修邊品質與毛邊 (RMK00717) . 【美加訂單生產注意事項-CPL】3.去毛邊輥的管制：兩側壓力均設定1.0 kg/cm2 (RMK00717) | 訂單:2505EFE032/027 CR1 <生產備註> 事項如下 . 【邊緣品質】此為烤漆背面25μ訂單，請加強檢視鋼捲：邊緣殘剪、側緣鋅渣或毛邊，因為會導致烤漆背面漆轉印正面 (RMK00126) . 此經銷商保證平均厚度在1/2厚度公差內，厚度量測NG時，如單位長度符合範圍，請放行 (RMK00402) . 此客戶有保證 全板形 急峻度 ≦ 0.7% ( ≦ 12 I-UNIT ) (RMK00583) . 【美加訂單生產注意事項-CR】1.兩側各加開一個spot cooling增加冷卻效果。 (RMK00717) . 【美加訂單生產注意事項-CR】2.發生毛邊時，請降速生產減輕毛邊程度，暫留討論後再處置。 (RMK00717) | 訂單:2505EFE032/027 CR2 <生產備註> 事項如下 . 【邊緣品質】此為烤漆背面25μ訂單，請加強檢視鋼捲：邊緣殘剪、側緣鋅渣或毛邊，因為會導致烤漆背面漆轉印正面 (RMK00126) . 此經銷商保證平均厚度在1/2厚度公差內，厚度量測NG時，如單位長度符合範圍，請放行 (RMK00402) . 此客戶有保證 全板形 急峻度 ≦ 0.7% ( ≦ 12 I-UNIT ) (RMK00583) . 【美加訂單生產注意事項-CR】1.兩側各加開一個spot cooling增加冷卻效果。 (RMK00717) . 【美加訂單生產注意事項-CR】2.發生毛邊時，請降速生產減輕毛邊程度，暫留討論後再處置。 (RMK00717) | 訂單:2505EFE032/027 CG1 <生產備註> 事項如下 . 鍍鋅表面不可有鋅痕、壓痕、凹陷、及刮傷 、應變痕等。 (RMK00054) . 【邊緣品質】此為烤漆背面25μ訂單，請加強檢視鋼捲：邊緣殘剪、側緣鋅渣或毛邊，因為會導致烤漆背面漆轉印正面 (RMK00126) . 本單於烤漆正背面都塗裝正面漆，因此鍍鋅請管制背面表面品質比照正面 (RMK00363) . 此經銷商保證平均厚度在1/2厚度公差內，厚度量測NG時，如單位長度符合範圍，請放行 (RMK00402) . 此客戶有保證 全板形 急峻度 ≦ 0.7% ( ≦ 12 I-UNIT ) (RMK00583) . 【美加訂單生產注意事項-CG1】副操確認完回控制室後，於生產排程鋼號旁簽名紀錄，以利後續追查(該排程生產完，排程單將保留)。 (RMK00717) . 【美加訂單生產注意事項-CG1】中央段副操每顆銲道出Pot時觀察銲道同時，確認Beaver Tail與鋼板接觸之Guide Roll羊毛氈狀況，並適時添加潤滑油(避免乾掉)。 (RMK00717) | 訂單:2505EFE032/027 CG2 <生產備註> 事項如下 . 鍍鋅表面不可有鋅痕、壓痕、凹陷、及刮傷 、應變痕等。 (RMK00054) . 【邊緣品質】此為烤漆背面25μ訂單，請加強檢視鋼捲：邊緣殘剪、側緣鋅渣或毛邊，因為會導致烤漆背面漆轉印正面 (RMK00126) . 本單於烤漆正背面都塗裝正面漆，因此鍍鋅請管制背面表面品質比照正面 (RMK00363) . 此經銷商保證平均厚度在1/2厚度公差內，厚度量測NG時，如單位長度符合範圍，請放行 (RMK00402) . 此客戶有保證 全板形 急峻度 ≦ 0.7% ( ≦ 12 I-UNIT ) (RMK00583) . 【美加訂單生產注意事項-CG2】1.使用SUB-NOZZLE (RMK00717) | 訂單:2505EFE032/027 CC1 <生產備註> 事項如下 . 正面面漆(20U)及正面總膜厚(25U)要求管制90%以上之膜厚,未達標準降級. (RMK00054) . 若背面面漆(20U)及背面總膜厚(25U)時要求管制90%以上之膜厚,未達標準降級 (RMK00054) . 面漆=18U(90%)~請購基準22U(110%),標準板總膜厚=5+20U(100%面漆). (RMK00054) . 30CM*全寬*留1塊給LAB及1塊給塗料商, (RMK00054) . 【邊緣品質】此為烤漆背面25μ訂單，請加強檢視鋼捲：邊緣殘剪、側緣鋅渣或毛邊，因為會導致烤漆背面漆轉印正面 (RMK00126) . 【色差】1.1.此客戶對面漆(非B開頭之色碼)目視色差要求較高,請依限度樣本進行目視色差管制★--->發生過訴賠 (RMK00248) . 【色差】1.2.若針對特殊顏色需特別管理時，請品檢忽略1.1.的規定以特別規定為主 (RMK00248) . 此經銷商保證平均厚度在1/2厚度公差內，厚度量測NG時，如單位長度符合範圍，請放行 (RMK00402) . 【捲取】注意！本單為直立式包裝。禁用STAGGER捲取送包裝！送RCL重處理例外。 (RMK00512) . 【抽氣量】白色系在CC1生產時,FINISH抽氣量請設定250,如生產中發生色差b值異常升高,請股長再加大抽氣量因應 (RMK00560) . 此客戶有保證 全板形 急峻度 ≦ 0.7% ( ≦ 12 I-UNIT ) (RMK00583) . 【美加訂單生產注意事項-CCP】1.請烤漆入口依照正背面漆鋼捲投向規定進行鋼捲投入。 (RMK00717) . 【美加訂單生產注意事項-CCP】2.烤漆入口依照鋼捲投向規定進行鋼捲投入。(CR1/CG1 CR2/CG2-->正向入料。CR1/CG2 CR2/CG1-->反向入料) (RMK00717) . 【美加訂單生產注意事項-CCP】3.此訂單背面漆一律採Nature塗裝，塗裝黏度設定40秒以上 (RMK00717) | 訂單:2505EFE032/027 CC2 <生產備註> 事項如下 . 正面面漆(20U)及正面總膜厚(25U)要求管制90%以上之膜厚,未達標準降級. (RMK00054) . 若背面面漆(20U)及背面總膜厚(25U)時要求管制90%以上之膜厚,未達標準降級 (RMK00054) . 面漆=18U(90%)~請購基準22U(110%),標準板總膜厚=5+20U(100%面漆). (RMK00054) . 30CM*全寬*留1塊給LAB及1塊給塗料商, (RMK00054) . 【邊緣品質】此為烤漆背面25μ訂單，請加強檢視鋼捲：邊緣殘剪、側緣鋅渣或毛邊，因為會導致烤漆背面漆轉印正面 (RMK00126) . 【色差】1.1.此客戶對面漆(非B開頭之色碼)目視色差要求較高,請依限度樣本進行目視色差管制★--->發生過訴賠 (RMK00248) . 【色差】1.2.若針對特殊顏色需特別管理時，請品檢忽略1.1.的規定以特別規定為主 (RMK00248) . 此經銷商保證平均厚度在1/2厚度公差內，厚度量測NG時，如單位長度符合範圍，請放行 (RMK00402) . 【捲取】注意！本單為直立式包裝。禁用STAGGER捲取送包裝！送RCL重處理例外。 (RMK00512) . 【抽氣量】白色系在CC1生產時,FINISH抽氣量請設定250,如生產中發生色差b值異常升高,請股長再加大抽氣量因應 (RMK00560) . 此客戶有保證 全板形 急峻度 ≦ 0.7% ( ≦ 12 I-UNIT ) (RMK00583) . 【美加訂單生產注意事項-CCP】1.請烤漆入口依照正背面漆鋼捲投向規定進行鋼捲投入。 (RMK00717) . 【美加訂單生產注意事項-CCP】2.烤漆入口依照鋼捲投向規定進行鋼捲投入。(CR1/CG1 CR2/CG2-->正向入料。CR1/CG2 CR2/CG1-->反向入料) (RMK00717) . 【美加訂單生產注意事項-CCP】3.此訂單背面漆一律採Nature塗裝，塗裝黏度設定40秒以上 (RMK00717) | 訂單:2505EFE032/027 RCL <生產備註> 事項如下 . 【捲取】注意！本單為直立式包裝。禁用STAGGER捲取送包裝！送RCL重處理例外。 (RMK00512) | 訂單:2505EFE032/027 CCPK 無 <生產備註> 事項 | 訂單:2505EFE032/027 CGQC <品檢備註> 事項如下 . 【邊緣品質】此為烤漆背面25μ訂單，請加強檢視鋼捲：邊緣殘剪、側緣鋅渣或毛邊，因為會導致烤漆背面漆轉印正面 (RMK00126) . 本單於烤漆正背面都塗裝正面漆，因此鍍鋅請管制背面表面品質比照正面 (RMK00363) | 訂單:2505EFE032/027 CCQC <品檢備註> 事項如下 . 【邊緣品質】此為烤漆背面25μ訂單，請加強檢視鋼捲：邊緣殘剪、側緣鋅渣或毛邊，因為會導致烤漆背面漆轉印正面 (RMK00126) . 【色差】1.1.此客戶對面漆(非B開頭之色碼)目視色差要求較高,請依限度樣本進行目視色差管制★--->發生過訴賠 (RMK00248) . 【色差】1.2.若針對特殊顏色需特別管理時，請品檢忽略1.1.的規定以特別規定為主 (RMK00248) . 【捲取】注意！本單為直立式包裝。禁用STAGGER捲取送包裝！送RCL重處理例外。 (RMK00512) | 訂單:2505EFE032/027 TOL 無 <生產備註> 事項 |  | 訂單 2505EFE032/027 修改記錄如下: 20250416 16:39:48 (25010) 退火碼: >> S1, 用途碼: >> COG003, 背面標示: >> S000, 訂單背面顏色(五碼): >> SYH46, 背面漆膜厚: >> 25, 背面漆塗漆型式幾塗幾烤: >> 2, 鉻酸鹽: >> Z, 訂單厚度: >> 0.02, 訂單重: >> 40, 重量容許率(下限): >> 10, 重量容許率(上限): >> 10, 訂單寬度: >> 48, 鍍製方式: >> AC, 鋼捲內徑: >> 508, 鋼捲下限重: >> 3, 鋼捲上限重: >> 4.5, 壓花條件碼: >> -, 表面花紋: >> R, 綠色識別碼: >> -, 印刷輥號: >> -, 產品代碼: >> PPGL, 皮膜碼: >> -, 單位別: >> I, 油品種類: >> Z, 塗油量: >> Z, 包裝代碼: >> E0 , 保護膜碼: >> -, 客戶試片取樣數量: >> 0, 客戶試片取樣型式: >> -, 調質碼: >> S, 套筒碼: >> P , 規格: >> A792SSGR33, 製造標準: >> ASTM, 表面處理劑種類: >> Z, 表面處理劑塗佈量: >> Z, 伸長率測試: >> N, 硬度測試碼: >> N, 抗拉強度測試: >> N, 降伏強度測試: >> N, 厚度變異: >> 0, 訂單正面顏色(五碼): >> SWH5V, 正面漆膜厚: >> 25, 正面漆塗漆型式幾塗幾烤: >> 2, 修邊碼: >> Y, 重量碼: >> AW, 鋼捲捲向: >> O, 鍍層碼: >> AZ50, | F:保證1/2 ASTM 厚度公差
PPGL | 2505EFE032/028 |  | 1. 製造標準為MS、ASTM或銷新加坡之訂單，若無技術指定優先用料，請優先使用國內料，勿使用ANFEN (OFP00406)-{.不符.} | 1. 製造標準為MS、ASTM或銷新加坡之訂單，若無技術指定優先用料，請優先使用國內料，勿使用ANFEN (OFP00406)-{.不符.} 2. 【提醒】！本單為直立式包裝，嚴禁鍍鋅或烤漆後以STAGGER捲取 (OFP00451)-{.不符.} 3. ※超耐候一系列用途要確認是否有英制公差需求，有英制公差需求時選配碼用ON027※ (OFP00680)-{.不符.} 4. 此經銷商有簽訂1/2厚度公差保證(無厚度變異),請調整冷軋與鍍鋅厚度公差管制範圍. 保證 ASTM 厚度公差 (OFP00180)-{.不符.} | 訂單:2505EFE032/028 CPL <生產備註> 事項如下 . 本單為烤漆背面大於等於25μ塗裝，軋延後不允許毛邊，請CPL注意修邊狀況 (RMK00124) . 【邊緣品質】此為烤漆背面25μ訂單，請加強檢視鋼捲：邊緣殘剪、側緣鋅渣或毛邊，因為會導致烤漆背面漆轉印正面 (RMK00126) . 除HGI/ HGL 訂單邊緣不噴油. 其餘皆側緣噴油 (RMK00285) . 【美加訂單生產注意事項-CPL】1.客戶美加地區訂單實施修邊刀最大使用顆數上限(20顆) (RMK00717) . 【美加訂單生產注意事項-CPL】2.排程備註:注意修邊品質與毛邊 (RMK00717) . 【美加訂單生產注意事項-CPL】3.去毛邊輥的管制：兩側壓力均設定1.0 kg/cm2 (RMK00717) | 訂單:2505EFE032/028 CR1 <生產備註> 事項如下 . 【邊緣品質】此為烤漆背面25μ訂單，請加強檢視鋼捲：邊緣殘剪、側緣鋅渣或毛邊，因為會導致烤漆背面漆轉印正面 (RMK00126) . 此經銷商保證平均厚度在1/2厚度公差內，厚度量測NG時，如單位長度符合範圍，請放行 (RMK00402) . 此客戶有保證 全板形 急峻度 ≦ 0.7% ( ≦ 12 I-UNIT ) (RMK00583) . 【美加訂單生產注意事項-CR】1.兩側各加開一個spot cooling增加冷卻效果。 (RMK00717) . 【美加訂單生產注意事項-CR】2.發生毛邊時，請降速生產減輕毛邊程度，暫留討論後再處置。 (RMK00717) | 訂單:2505EFE032/028 CR2 <生產備註> 事項如下 . 【邊緣品質】此為烤漆背面25μ訂單，請加強檢視鋼捲：邊緣殘剪、側緣鋅渣或毛邊，因為會導致烤漆背面漆轉印正面 (RMK00126) . 此經銷商保證平均厚度在1/2厚度公差內，厚度量測NG時，如單位長度符合範圍，請放行 (RMK00402) . 此客戶有保證 全板形 急峻度 ≦ 0.7% ( ≦ 12 I-UNIT ) (RMK00583) . 【美加訂單生產注意事項-CR】1.兩側各加開一個spot cooling增加冷卻效果。 (RMK00717) . 【美加訂單生產注意事項-CR】2.發生毛邊時，請降速生產減輕毛邊程度，暫留討論後再處置。 (RMK00717) | 訂單:2505EFE032/028 CG1 <生產備註> 事項如下 . 鍍鋅表面不可有鋅痕、壓痕、凹陷、及刮傷 、應變痕等。 (RMK00054) . 【邊緣品質】此為烤漆背面25μ訂單，請加強檢視鋼捲：邊緣殘剪、側緣鋅渣或毛邊，因為會導致烤漆背面漆轉印正面 (RMK00126) . 本單於烤漆正背面都塗裝正面漆，因此鍍鋅請管制背面表面品質比照正面 (RMK00363) . 此經銷商保證平均厚度在1/2厚度公差內，厚度量測NG時，如單位長度符合範圍，請放行 (RMK00402) . 此客戶有保證 全板形 急峻度 ≦ 0.7% ( ≦ 12 I-UNIT ) (RMK00583) . 【美加訂單生產注意事項-CG1】副操確認完回控制室後，於生產排程鋼號旁簽名紀錄，以利後續追查(該排程生產完，排程單將保留)。 (RMK00717) . 【美加訂單生產注意事項-CG1】中央段副操每顆銲道出Pot時觀察銲道同時，確認Beaver Tail與鋼板接觸之Guide Roll羊毛氈狀況，並適時添加潤滑油(避免乾掉)。 (RMK00717) | 訂單:2505EFE032/028 CG2 <生產備註> 事項如下 . 鍍鋅表面不可有鋅痕、壓痕、凹陷、及刮傷 、應變痕等。 (RMK00054) . 【邊緣品質】此為烤漆背面25μ訂單，請加強檢視鋼捲：邊緣殘剪、側緣鋅渣或毛邊，因為會導致烤漆背面漆轉印正面 (RMK00126) . 本單於烤漆正背面都塗裝正面漆，因此鍍鋅請管制背面表面品質比照正面 (RMK00363) . 此經銷商保證平均厚度在1/2厚度公差內，厚度量測NG時，如單位長度符合範圍，請放行 (RMK00402) . 此客戶有保證 全板形 急峻度 ≦ 0.7% ( ≦ 12 I-UNIT ) (RMK00583) . 【美加訂單生產注意事項-CG2】1.使用SUB-NOZZLE (RMK00717) | 訂單:2505EFE032/028 CC1 <生產備註> 事項如下 . 正面面漆(20U)及正面總膜厚(25U)要求管制90%以上之膜厚,未達標準降級. (RMK00054) . 若背面面漆(20U)及背面總膜厚(25U)時要求管制90%以上之膜厚,未達標準降級 (RMK00054) . 面漆=18U(90%)~請購基準22U(110%),標準板總膜厚=5+20U(100%面漆). (RMK00054) . 30CM*全寬*留1塊給LAB及1塊給塗料商, (RMK00054) . 【邊緣品質】此為烤漆背面25μ訂單，請加強檢視鋼捲：邊緣殘剪、側緣鋅渣或毛邊，因為會導致烤漆背面漆轉印正面 (RMK00126) . 【色差】1.1.此客戶對面漆(非B開頭之色碼)目視色差要求較高,請依限度樣本進行目視色差管制★--->發生過訴賠 (RMK00248) . 【色差】1.2.若針對特殊顏色需特別管理時，請品檢忽略1.1.的規定以特別規定為主 (RMK00248) . 此經銷商保證平均厚度在1/2厚度公差內，厚度量測NG時，如單位長度符合範圍，請放行 (RMK00402) . 【捲取】注意！本單為直立式包裝。禁用STAGGER捲取送包裝！送RCL重處理例外。 (RMK00512) . 此客戶有保證 全板形 急峻度 ≦ 0.7% ( ≦ 12 I-UNIT ) (RMK00583) . 【美加訂單生產注意事項-CCP】1.請烤漆入口依照正背面漆鋼捲投向規定進行鋼捲投入。 (RMK00717) . 【美加訂單生產注意事項-CCP】2.烤漆入口依照鋼捲投向規定進行鋼捲投入。(CR1/CG1 CR2/CG2-->正向入料。CR1/CG2 CR2/CG1-->反向入料) (RMK00717) . 【美加訂單生產注意事項-CCP】3.此訂單背面漆一律採Nature塗裝，塗裝黏度設定40秒以上 (RMK00717) | 訂單:2505EFE032/028 CC2 <生產備註> 事項如下 . 正面面漆(20U)及正面總膜厚(25U)要求管制90%以上之膜厚,未達標準降級. (RMK00054) . 若背面面漆(20U)及背面總膜厚(25U)時要求管制90%以上之膜厚,未達標準降級 (RMK00054) . 面漆=18U(90%)~請購基準22U(110%),標準板總膜厚=5+20U(100%面漆). (RMK00054) . 30CM*全寬*留1塊給LAB及1塊給塗料商, (RMK00054) . 【邊緣品質】此為烤漆背面25μ訂單，請加強檢視鋼捲：邊緣殘剪、側緣鋅渣或毛邊，因為會導致烤漆背面漆轉印正面 (RMK00126) . 【色差】1.1.此客戶對面漆(非B開頭之色碼)目視色差要求較高,請依限度樣本進行目視色差管制★--->發生過訴賠 (RMK00248) . 【色差】1.2.若針對特殊顏色需特別管理時，請品檢忽略1.1.的規定以特別規定為主 (RMK00248) . 此經銷商保證平均厚度在1/2厚度公差內，厚度量測NG時，如單位長度符合範圍，請放行 (RMK00402) . 【捲取】注意！本單為直立式包裝。禁用STAGGER捲取送包裝！送RCL重處理例外。 (RMK00512) . 此客戶有保證 全板形 急峻度 ≦ 0.7% ( ≦ 12 I-UNIT ) (RMK00583) . 【美加訂單生產注意事項-CCP】1.請烤漆入口依照正背面漆鋼捲投向規定進行鋼捲投入。 (RMK00717) . 【美加訂單生產注意事項-CCP】2.烤漆入口依照鋼捲投向規定進行鋼捲投入。(CR1/CG1 CR2/CG2-->正向入料。CR1/CG2 CR2/CG1-->反向入料) (RMK00717) . 【美加訂單生產注意事項-CCP】3.此訂單背面漆一律採Nature塗裝，塗裝黏度設定40秒以上 (RMK00717) | 訂單:2505EFE032/028 RCL <生產備註> 事項如下 . 【捲取】注意！本單為直立式包裝。禁用STAGGER捲取送包裝！送RCL重處理例外。 (RMK00512) | 訂單:2505EFE032/028 CCPK 無 <生產備註> 事項 | 訂單:2505EFE032/028 CGQC <品檢備註> 事項如下 . 【邊緣品質】此為烤漆背面25μ訂單，請加強檢視鋼捲：邊緣殘剪、側緣鋅渣或毛邊，因為會導致烤漆背面漆轉印正面 (RMK00126) . 本單於烤漆正背面都塗裝正面漆，因此鍍鋅請管制背面表面品質比照正面 (RMK00363) | 訂單:2505EFE032/028 CCQC <品檢備註> 事項如下 . 【邊緣品質】此為烤漆背面25μ訂單，請加強檢視鋼捲：邊緣殘剪、側緣鋅渣或毛邊，因為會導致烤漆背面漆轉印正面 (RMK00126) . 【色差】1.1.此客戶對面漆(非B開頭之色碼)目視色差要求較高,請依限度樣本進行目視色差管制★--->發生過訴賠 (RMK00248) . 【色差】1.2.若針對特殊顏色需特別管理時，請品檢忽略1.1.的規定以特別規定為主 (RMK00248) . 【捲取】注意！本單為直立式包裝。禁用STAGGER捲取送包裝！送RCL重處理例外。 (RMK00512) | 訂單:2505EFE032/028 TOL 無 <生產備註> 事項 |  | 訂單 2505EFE032/028 修改記錄如下: 20250416 16:45:39 (25010) 退火碼: >> S1, 用途碼: >> COG003, 背面標示: >> S000, 訂單背面顏色(五碼): >> SBH78, 背面漆膜厚: >> 25, 背面漆塗漆型式幾塗幾烤: >> 2, 鉻酸鹽: >> Z, 訂單厚度: >> 0.02, 訂單重: >> 40, 重量容許率(下限): >> 10, 重量容許率(上限): >> 10, 訂單寬度: >> 48, 鍍製方式: >> AC, 鋼捲內徑: >> 508, 鋼捲下限重: >> 3, 鋼捲上限重: >> 4.5, 壓花條件碼: >> -, 表面花紋: >> R, 綠色識別碼: >> -, 印刷輥號: >> -, 產品代碼: >> PPGL, 皮膜碼: >> -, 單位別: >> I, 油品種類: >> Z, 塗油量: >> Z, 包裝代碼: >> E0 , 保護膜碼: >> -, 客戶試片取樣數量: >> 0, 客戶試片取樣型式: >> -, 調質碼: >> S, 套筒碼: >> P , 規格: >> A792SSGR33, 製造標準: >> ASTM, 表面處理劑種類: >> Z, 表面處理劑塗佈量: >> Z, 伸長率測試: >> N, 硬度測試碼: >> N, 抗拉強度測試: >> N, 降伏強度測試: >> N, 厚度變異: >> 0, 訂單正面顏色(五碼): >> SBH78, 正面漆膜厚: >> 25, 正面漆塗漆型式幾塗幾烤: >> 2, 修邊碼: >> Y, 重量碼: >> AW, 鋼捲捲向: >> O, 鍍層碼: >> AZ50, | F:保證1/2 ASTM 厚度公差
PPGL | 2505EFE032/029 |  | 1. 製造標準為MS、ASTM或銷新加坡之訂單，若無技術指定優先用料，請優先使用國內料，勿使用ANFEN (OFP00406)-{.不符.} | 1. 製造標準為MS、ASTM或銷新加坡之訂單，若無技術指定優先用料，請優先使用國內料，勿使用ANFEN (OFP00406)-{.不符.} 2. 【提醒】！本單為直立式包裝，嚴禁鍍鋅或烤漆後以STAGGER捲取 (OFP00451)-{.不符.} 3. ※超耐候一系列用途要確認是否有英制公差需求，有英制公差需求時選配碼用ON027※ (OFP00680)-{.不符.} 4. 此經銷商有簽訂1/2厚度公差保證(無厚度變異),請調整冷軋與鍍鋅厚度公差管制範圍. 保證 ASTM 厚度公差 (OFP00180)-{.不符.} | 訂單:2505EFE032/029 CPL <生產備註> 事項如下 . 除HGI/ HGL 訂單邊緣不噴油. 其餘皆側緣噴油 (RMK00285) . 【美加訂單生產注意事項-CPL】1.客戶美加地區訂單實施修邊刀最大使用顆數上限(20顆) (RMK00717) . 【美加訂單生產注意事項-CPL】2.排程備註:注意修邊品質與毛邊 (RMK00717) . 【美加訂單生產注意事項-CPL】3.去毛邊輥的管制：兩側壓力均設定1.0 kg/cm2 (RMK00717) | 訂單:2505EFE032/029 CR1 <生產備註> 事項如下 . 此經銷商保證平均厚度在1/2厚度公差內，厚度量測NG時，如單位長度符合範圍，請放行 (RMK00402) . 此客戶有保證 全板形 急峻度 ≦ 0.7% ( ≦ 12 I-UNIT ) (RMK00583) . 【美加訂單生產注意事項-CR】1.兩側各加開一個spot cooling增加冷卻效果。 (RMK00717) . 【美加訂單生產注意事項-CR】2.發生毛邊時，請降速生產減輕毛邊程度，暫留討論後再處置。 (RMK00717) | 訂單:2505EFE032/029 CR2 <生產備註> 事項如下 . 此經銷商保證平均厚度在1/2厚度公差內，厚度量測NG時，如單位長度符合範圍，請放行 (RMK00402) . 此客戶有保證 全板形 急峻度 ≦ 0.7% ( ≦ 12 I-UNIT ) (RMK00583) . 【美加訂單生產注意事項-CR】1.兩側各加開一個spot cooling增加冷卻效果。 (RMK00717) . 【美加訂單生產注意事項-CR】2.發生毛邊時，請降速生產減輕毛邊程度，暫留討論後再處置。 (RMK00717) | 訂單:2505EFE032/029 CG1 <生產備註> 事項如下 . 鍍鋅表面不可有鋅痕、壓痕、凹陷、及刮傷 、應變痕等。 (RMK00054) . 此經銷商保證平均厚度在1/2厚度公差內，厚度量測NG時，如單位長度符合範圍，請放行 (RMK00402) . 此客戶有保證 全板形 急峻度 ≦ 0.7% ( ≦ 12 I-UNIT ) (RMK00583) . 【美加訂單生產注意事項-CG1】副操確認完回控制室後，於生產排程鋼號旁簽名紀錄，以利後續追查(該排程生產完，排程單將保留)。 (RMK00717) . 【美加訂單生產注意事項-CG1】中央段副操每顆銲道出Pot時觀察銲道同時，確認Beaver Tail與鋼板接觸之Guide Roll羊毛氈狀況，並適時添加潤滑油(避免乾掉)。 (RMK00717) | 訂單:2505EFE032/029 CG2 <生產備註> 事項如下 . 鍍鋅表面不可有鋅痕、壓痕、凹陷、及刮傷 、應變痕等。 (RMK00054) . 此經銷商保證平均厚度在1/2厚度公差內，厚度量測NG時，如單位長度符合範圍，請放行 (RMK00402) . 此客戶有保證 全板形 急峻度 ≦ 0.7% ( ≦ 12 I-UNIT ) (RMK00583) . 【美加訂單生產注意事項-CG2】1.使用SUB-NOZZLE (RMK00717) | 訂單:2505EFE032/029 CC1 <生產備註> 事項如下 . 正面面漆(20U)及正面總膜厚(25U)要求管制90%以上之膜厚,未達標準降級. (RMK00054) . 若背面面漆(20U)及背面總膜厚(25U)時要求管制90%以上之膜厚,未達標準降級 (RMK00054) . 面漆=18U(90%)~請購基準22U(110%),標準板總膜厚=5+20U(100%面漆). (RMK00054) . 30CM*全寬*留1塊給LAB及1塊給塗料商, (RMK00054) . 【色差】1.1.此客戶對面漆(非B開頭之色碼)目視色差要求較高,請依限度樣本進行目視色差管制★--->發生過訴賠 (RMK00248) . 【色差】1.2.若針對特殊顏色需特別管理時，請品檢忽略1.1.的規定以特別規定為主 (RMK00248) . 此經銷商保證平均厚度在1/2厚度公差內，厚度量測NG時，如單位長度符合範圍，請放行 (RMK00402) . 【捲取】注意！本單為直立式包裝。禁用STAGGER捲取送包裝！送RCL重處理例外。 (RMK00512) . 此客戶有保證 全板形 急峻度 ≦ 0.7% ( ≦ 12 I-UNIT ) (RMK00583) . 【美加訂單生產注意事項-CCP】1.請烤漆入口依照正背面漆鋼捲投向規定進行鋼捲投入。 (RMK00717) . 【美加訂單生產注意事項-CCP】2.烤漆入口依照鋼捲投向規定進行鋼捲投入。(CR1/CG1 CR2/CG2-->正向入料。CR1/CG2 CR2/CG1-->反向入料) (RMK00717) . 【美加訂單生產注意事項-CCP】3.此訂單背面漆一律採Nature塗裝，塗裝黏度設定40秒以上 (RMK00717) | 訂單:2505EFE032/029 CC2 <生產備註> 事項如下 . 正面面漆(20U)及正面總膜厚(25U)要求管制90%以上之膜厚,未達標準降級. (RMK00054) . 若背面面漆(20U)及背面總膜厚(25U)時要求管制90%以上之膜厚,未達標準降級 (RMK00054) . 面漆=18U(90%)~請購基準22U(110%),標準板總膜厚=5+20U(100%面漆). (RMK00054) . 30CM*全寬*留1塊給LAB及1塊給塗料商, (RMK00054) . 【色差】1.1.此客戶對面漆(非B開頭之色碼)目視色差要求較高,請依限度樣本進行目視色差管制★--->發生過訴賠 (RMK00248) . 【色差】1.2.若針對特殊顏色需特別管理時，請品檢忽略1.1.的規定以特別規定為主 (RMK00248) . 此經銷商保證平均厚度在1/2厚度公差內，厚度量測NG時，如單位長度符合範圍，請放行 (RMK00402) . 【捲取】注意！本單為直立式包裝。禁用STAGGER捲取送包裝！送RCL重處理例外。 (RMK00512) . 此客戶有保證 全板形 急峻度 ≦ 0.7% ( ≦ 12 I-UNIT ) (RMK00583) . 【美加訂單生產注意事項-CCP】1.請烤漆入口依照正背面漆鋼捲投向規定進行鋼捲投入。 (RMK00717) . 【美加訂單生產注意事項-CCP】2.烤漆入口依照鋼捲投向規定進行鋼捲投入。(CR1/CG1 CR2/CG2-->正向入料。CR1/CG2 CR2/CG1-->反向入料) (RMK00717) . 【美加訂單生產注意事項-CCP】3.此訂單背面漆一律採Nature塗裝，塗裝黏度設定40秒以上 (RMK00717) | 訂單:2505EFE032/029 RCL <生產備註> 事項如下 . 【捲取】注意！本單為直立式包裝。禁用STAGGER捲取送包裝！送RCL重處理例外。 (RMK00512) | 訂單:2505EFE032/029 CCPK 無 <生產備註> 事項 | 訂單:2505EFE032/029 CGQC 無 <品檢備註> 事項 | 訂單:2505EFE032/029 CCQC <品檢備註> 事項如下 . 【色差】1.1.此客戶對面漆(非B開頭之色碼)目視色差要求較高,請依限度樣本進行目視色差管制★--->發生過訴賠 (RMK00248) . 【色差】1.2.若針對特殊顏色需特別管理時，請品檢忽略1.1.的規定以特別規定為主 (RMK00248) . 【捲取】注意！本單為直立式包裝。禁用STAGGER捲取送包裝！送RCL重處理例外。 (RMK00512) | 訂單:2505EFE032/029 TOL 無 <生產備註> 事項 |  | 訂單 2505EFE032/029 修改記錄如下: 20250416 16:46:49 (25010) 退火碼: >> S1, 用途碼: >> COG003, 背面標示: >> S000, 訂單背面顏色(五碼): >> BW73Z, 背面漆膜厚: >> NOM, 背面漆塗漆型式幾塗幾烤: >> 2, 鉻酸鹽: >> Z, 訂單厚度: >> 0.024, 訂單重: >> 40, 重量容許率(下限): >> 10, 重量容許率(上限): >> 10, 訂單寬度: >> 48, 鍍製方式: >> AC, 鋼捲內徑: >> 508, 鋼捲下限重: >> 3, 鋼捲上限重: >> 4.5, 壓花條件碼: >> -, 表面花紋: >> R, 綠色識別碼: >> -, 印刷輥號: >> -, 產品代碼: >> PPGL, 皮膜碼: >> -, 單位別: >> I, 油品種類: >> Z, 塗油量: >> Z, 包裝代碼: >> E0 , 保護膜碼: >> -, 客戶試片取樣數量: >> 0, 客戶試片取樣型式: >> -, 調質碼: >> S, 套筒碼: >> P , 規格: >> A792SSGR33, 製造標準: >> ASTM, 表面處理劑種類: >> Z, 表面處理劑塗佈量: >> Z, 伸長率測試: >> N, 硬度測試碼: >> N, 抗拉強度測試: >> N, 降伏強度測試: >> N, 厚度變異: >> 0, 訂單正面顏色(五碼): >> SBH78, 正面漆膜厚: >> 25, 正面漆塗漆型式幾塗幾烤: >> 2, 修邊碼: >> Y, 重量碼: >> AW, 鋼捲捲向: >> O, 鍍層碼: >> AZ50, | F:保證1/2 ASTM 厚度公差
PPGL | 2505EFE032/030 |  | 1. 製造標準為MS、ASTM或銷新加坡之訂單，若無技術指定優先用料，請優先使用國內料，勿使用ANFEN (OFP00406)-{.不符.} | 1. 製造標準為MS、ASTM或銷新加坡之訂單，若無技術指定優先用料，請優先使用國內料，勿使用ANFEN (OFP00406)-{.不符.} 2. 【提醒】！本單為直立式包裝，嚴禁鍍鋅或烤漆後以STAGGER捲取 (OFP00451)-{.不符.} 3. ※超耐候一系列用途要確認是否有英制公差需求，有英制公差需求時選配碼用ON027※ (OFP00680)-{.不符.} 4. 此經銷商有簽訂1/2厚度公差保證(無厚度變異),請調整冷軋與鍍鋅厚度公差管制範圍. 保證 ASTM 厚度公差 (OFP00180)-{.不符.} | 訂單:2505EFE032/030 CPL <生產備註> 事項如下 . 本單為烤漆背面大於等於25μ塗裝，軋延後不允許毛邊，請CPL注意修邊狀況 (RMK00124) . 【邊緣品質】此為烤漆背面25μ訂單，請加強檢視鋼捲：邊緣殘剪、側緣鋅渣或毛邊，因為會導致烤漆背面漆轉印正面 (RMK00126) . 除HGI/ HGL 訂單邊緣不噴油. 其餘皆側緣噴油 (RMK00285) . 【美加訂單生產注意事項-CPL】1.客戶美加地區訂單實施修邊刀最大使用顆數上限(20顆) (RMK00717) . 【美加訂單生產注意事項-CPL】2.排程備註:注意修邊品質與毛邊 (RMK00717) . 【美加訂單生產注意事項-CPL】3.去毛邊輥的管制：兩側壓力均設定1.0 kg/cm2 (RMK00717) | 訂單:2505EFE032/030 CR1 <生產備註> 事項如下 . 【邊緣品質】此為烤漆背面25μ訂單，請加強檢視鋼捲：邊緣殘剪、側緣鋅渣或毛邊，因為會導致烤漆背面漆轉印正面 (RMK00126) . 此經銷商保證平均厚度在1/2厚度公差內，厚度量測NG時，如單位長度符合範圍，請放行 (RMK00402) . 此客戶有保證 全板形 急峻度 ≦ 0.7% ( ≦ 12 I-UNIT ) (RMK00583) . 【美加訂單生產注意事項-CR】1.兩側各加開一個spot cooling增加冷卻效果。 (RMK00717) . 【美加訂單生產注意事項-CR】2.發生毛邊時，請降速生產減輕毛邊程度，暫留討論後再處置。 (RMK00717) | 訂單:2505EFE032/030 CR2 <生產備註> 事項如下 . 【邊緣品質】此為烤漆背面25μ訂單，請加強檢視鋼捲：邊緣殘剪、側緣鋅渣或毛邊，因為會導致烤漆背面漆轉印正面 (RMK00126) . 此經銷商保證平均厚度在1/2厚度公差內，厚度量測NG時，如單位長度符合範圍，請放行 (RMK00402) . 此客戶有保證 全板形 急峻度 ≦ 0.7% ( ≦ 12 I-UNIT ) (RMK00583) . 【美加訂單生產注意事項-CR】1.兩側各加開一個spot cooling增加冷卻效果。 (RMK00717) . 【美加訂單生產注意事項-CR】2.發生毛邊時，請降速生產減輕毛邊程度，暫留討論後再處置。 (RMK00717) | 訂單:2505EFE032/030 CG1 <生產備註> 事項如下 . 鍍鋅表面不可有鋅痕、壓痕、凹陷、及刮傷 、應變痕等。 (RMK00054) . 【邊緣品質】此為烤漆背面25μ訂單，請加強檢視鋼捲：邊緣殘剪、側緣鋅渣或毛邊，因為會導致烤漆背面漆轉印正面 (RMK00126) . 本單於烤漆正背面都塗裝正面漆，因此鍍鋅請管制背面表面品質比照正面 (RMK00363) . 此經銷商保證平均厚度在1/2厚度公差內，厚度量測NG時，如單位長度符合範圍，請放行 (RMK00402) . 此客戶有保證 全板形 急峻度 ≦ 0.7% ( ≦ 12 I-UNIT ) (RMK00583) . 【美加訂單生產注意事項-CG1】副操確認完回控制室後，於生產排程鋼號旁簽名紀錄，以利後續追查(該排程生產完，排程單將保留)。 (RMK00717) . 【美加訂單生產注意事項-CG1】中央段副操每顆銲道出Pot時觀察銲道同時，確認Beaver Tail與鋼板接觸之Guide Roll羊毛氈狀況，並適時添加潤滑油(避免乾掉)。 (RMK00717) | 訂單:2505EFE032/030 CG2 <生產備註> 事項如下 . 鍍鋅表面不可有鋅痕、壓痕、凹陷、及刮傷 、應變痕等。 (RMK00054) . 【邊緣品質】此為烤漆背面25μ訂單，請加強檢視鋼捲：邊緣殘剪、側緣鋅渣或毛邊，因為會導致烤漆背面漆轉印正面 (RMK00126) . 本單於烤漆正背面都塗裝正面漆，因此鍍鋅請管制背面表面品質比照正面 (RMK00363) . 此經銷商保證平均厚度在1/2厚度公差內，厚度量測NG時，如單位長度符合範圍，請放行 (RMK00402) . 此客戶有保證 全板形 急峻度 ≦ 0.7% ( ≦ 12 I-UNIT ) (RMK00583) . 【美加訂單生產注意事項-CG2】1.使用SUB-NOZZLE (RMK00717) | 訂單:2505EFE032/030 CC1 <生產備註> 事項如下 . 正面面漆(20U)及正面總膜厚(25U)要求管制90%以上之膜厚,未達標準降級. (RMK00054) . 若背面面漆(20U)及背面總膜厚(25U)時要求管制90%以上之膜厚,未達標準降級 (RMK00054) . 面漆=18U(90%)~請購基準22U(110%),標準板總膜厚=5+20U(100%面漆). (RMK00054) . 30CM*全寬*留1塊給LAB及1塊給塗料商, (RMK00054) . 【邊緣品質】此為烤漆背面25μ訂單，請加強檢視鋼捲：邊緣殘剪、側緣鋅渣或毛邊，因為會導致烤漆背面漆轉印正面 (RMK00126) . 【色差】1.1.此客戶對面漆(非B開頭之色碼)目視色差要求較高,請依限度樣本進行目視色差管制★--->發生過訴賠 (RMK00248) . 【色差】1.2.若針對特殊顏色需特別管理時，請品檢忽略1.1.的規定以特別規定為主 (RMK00248) . 此經銷商保證平均厚度在1/2厚度公差內，厚度量測NG時，如單位長度符合範圍，請放行 (RMK00402) . 【捲取】注意！本單為直立式包裝。禁用STAGGER捲取送包裝！送RCL重處理例外。 (RMK00512) . 此客戶有保證 全板形 急峻度 ≦ 0.7% ( ≦ 12 I-UNIT ) (RMK00583) . 【美加訂單生產注意事項-CCP】1.請烤漆入口依照正背面漆鋼捲投向規定進行鋼捲投入。 (RMK00717) . 【美加訂單生產注意事項-CCP】2.烤漆入口依照鋼捲投向規定進行鋼捲投入。(CR1/CG1 CR2/CG2-->正向入料。CR1/CG2 CR2/CG1-->反向入料) (RMK00717) . 【美加訂單生產注意事項-CCP】3.此訂單背面漆一律採Nature塗裝，塗裝黏度設定40秒以上 (RMK00717) | 訂單:2505EFE032/030 CC2 <生產備註> 事項如下 . 正面面漆(20U)及正面總膜厚(25U)要求管制90%以上之膜厚,未達標準降級. (RMK00054) . 若背面面漆(20U)及背面總膜厚(25U)時要求管制90%以上之膜厚,未達標準降級 (RMK00054) . 面漆=18U(90%)~請購基準22U(110%),標準板總膜厚=5+20U(100%面漆). (RMK00054) . 30CM*全寬*留1塊給LAB及1塊給塗料商, (RMK00054) . 【邊緣品質】此為烤漆背面25μ訂單，請加強檢視鋼捲：邊緣殘剪、側緣鋅渣或毛邊，因為會導致烤漆背面漆轉印正面 (RMK00126) . 【色差】1.1.此客戶對面漆(非B開頭之色碼)目視色差要求較高,請依限度樣本進行目視色差管制★--->發生過訴賠 (RMK00248) . 【色差】1.2.若針對特殊顏色需特別管理時，請品檢忽略1.1.的規定以特別規定為主 (RMK00248) . 此經銷商保證平均厚度在1/2厚度公差內，厚度量測NG時，如單位長度符合範圍，請放行 (RMK00402) . 【捲取】注意！本單為直立式包裝。禁用STAGGER捲取送包裝！送RCL重處理例外。 (RMK00512) . 此客戶有保證 全板形 急峻度 ≦ 0.7% ( ≦ 12 I-UNIT ) (RMK00583) . 【美加訂單生產注意事項-CCP】1.請烤漆入口依照正背面漆鋼捲投向規定進行鋼捲投入。 (RMK00717) . 【美加訂單生產注意事項-CCP】2.烤漆入口依照鋼捲投向規定進行鋼捲投入。(CR1/CG1 CR2/CG2-->正向入料。CR1/CG2 CR2/CG1-->反向入料) (RMK00717) . 【美加訂單生產注意事項-CCP】3.此訂單背面漆一律採Nature塗裝，塗裝黏度設定40秒以上 (RMK00717) | 訂單:2505EFE032/030 RCL <生產備註> 事項如下 . 【捲取】注意！本單為直立式包裝。禁用STAGGER捲取送包裝！送RCL重處理例外。 (RMK00512) | 訂單:2505EFE032/030 CCPK 無 <生產備註> 事項 | 訂單:2505EFE032/030 CGQC <品檢備註> 事項如下 . 【邊緣品質】此為烤漆背面25μ訂單，請加強檢視鋼捲：邊緣殘剪、側緣鋅渣或毛邊，因為會導致烤漆背面漆轉印正面 (RMK00126) . 本單於烤漆正背面都塗裝正面漆，因此鍍鋅請管制背面表面品質比照正面 (RMK00363) | 訂單:2505EFE032/030 CCQC <品檢備註> 事項如下 . 【邊緣品質】此為烤漆背面25μ訂單，請加強檢視鋼捲：邊緣殘剪、側緣鋅渣或毛邊，因為會導致烤漆背面漆轉印正面 (RMK00126) . 【色差】1.1.此客戶對面漆(非B開頭之色碼)目視色差要求較高,請依限度樣本進行目視色差管制★--->發生過訴賠 (RMK00248) . 【色差】1.2.若針對特殊顏色需特別管理時，請品檢忽略1.1.的規定以特別規定為主 (RMK00248) . 【捲取】注意！本單為直立式包裝。禁用STAGGER捲取送包裝！送RCL重處理例外。 (RMK00512) | 訂單:2505EFE032/030 TOL 無 <生產備註> 事項 |  | 訂單 2505EFE032/030 修改記錄如下: 20250416 16:47:40 (25010) 退火碼: >> S1, 用途碼: >> COG003, 背面標示: >> S000, 訂單背面顏色(五碼): >> SWS4W, 背面漆膜厚: >> 25, 背面漆塗漆型式幾塗幾烤: >> 2, 鉻酸鹽: >> Z, 訂單厚度: >> 0.024, 訂單重: >> 40, 重量容許率(下限): >> 10, 重量容許率(上限): >> 10, 訂單寬度: >> 48, 鍍製方式: >> AC, 鋼捲內徑: >> 508, 鋼捲下限重: >> 3, 鋼捲上限重: >> 4.5, 壓花條件碼: >> -, 表面花紋: >> R, 綠色識別碼: >> -, 印刷輥號: >> -, 產品代碼: >> PPGL, 皮膜碼: >> -, 單位別: >> I, 油品種類: >> Z, 塗油量: >> Z, 包裝代碼: >> E0 , 保護膜碼: >> -, 客戶試片取樣數量: >> 0, 客戶試片取樣型式: >> -, 調質碼: >> S, 套筒碼: >> P , 規格: >> A792SSGR33, 製造標準: >> ASTM, 表面處理劑種類: >> Z, 表面處理劑塗佈量: >> Z, 伸長率測試: >> N, 硬度測試碼: >> N, 抗拉強度測試: >> N, 降伏強度測試: >> N, 厚度變異: >> 0, 訂單正面顏色(五碼): >> SBH7N, 正面漆膜厚: >> 25, 正面漆塗漆型式幾塗幾烤: >> 2, 修邊碼: >> Y, 重量碼: >> AW, 鋼捲捲向: >> O, 鍍層碼: >> AZ50, 20250416 16:48:11 (25010) 用途碼: COG003 >> COG007, | F:保證1/2 ASTM 厚度公差
PPGL | 2505EFE032/031 |  | 1. 製造標準為MS、ASTM或銷新加坡之訂單，若無技術指定優先用料，請優先使用國內料，勿使用ANFEN (OFP00406)-{.不符.} | 1. CQ CR厚度超過0.7MM後要注意CR1與CR2修邊寬度要確認 (OFP00157)-{.不符.} 2. 製造標準為MS、ASTM或銷新加坡之訂單，若無技術指定優先用料，請優先使用國內料，勿使用ANFEN (OFP00406)-{.不符.} 3. 【提醒】！本單為直立式包裝，嚴禁鍍鋅或烤漆後以STAGGER捲取 (OFP00451)-{.不符.} 4. 【提醒 審單人員】CR≧0.6 要於烤漆備註調降 PMT等相關。★KP抗塵PVDF不受此限 (OFP00509)-{.不符.} 5. ※超耐候一系列用途要確認是否有英制公差需求，有英制公差需求時選配碼用ON027※ (OFP00680)-{.不符.} 6. 此經銷商有簽訂1/2厚度公差保證(無厚度變異),請調整冷軋與鍍鋅厚度公差管制範圍. 保證 ASTM 厚度公差 (OFP00180)-{.不符.} | 訂單:2505EFE032/031 CPL <生產備註> 事項如下 . 本單為烤漆背面大於等於25μ塗裝，軋延後不允許毛邊，請CPL注意修邊狀況 (RMK00124) . 【邊緣品質】此為烤漆背面25μ訂單，請加強檢視鋼捲：邊緣殘剪、側緣鋅渣或毛邊，因為會導致烤漆背面漆轉印正面 (RMK00126) . 除HGI/ HGL 訂單邊緣不噴油. 其餘皆側緣噴油 (RMK00285) . 【美加訂單生產注意事項-CPL】1.客戶美加地區訂單實施修邊刀最大使用顆數上限(20顆) (RMK00717) . 【美加訂單生產注意事項-CPL】2.排程備註:注意修邊品質與毛邊 (RMK00717) . 【美加訂單生產注意事項-CPL】3.去毛邊輥的管制：兩側壓力均設定1.0 kg/cm2 (RMK00717) | 訂單:2505EFE032/031 CR1 <生產備註> 事項如下 . 【邊緣品質】此為烤漆背面25μ訂單，請加強檢視鋼捲：邊緣殘剪、側緣鋅渣或毛邊，因為會導致烤漆背面漆轉印正面 (RMK00126) . 此經銷商保證平均厚度在1/2厚度公差內，厚度量測NG時，如單位長度符合範圍，請放行 (RMK00402) . 此客戶有保證 全板形 急峻度 ≦ 0.7% ( ≦ 12 I-UNIT ) (RMK00583) . 【美加訂單生產注意事項-CR】1.兩側各加開一個spot cooling增加冷卻效果。 (RMK00717) . 【美加訂單生產注意事項-CR】2.發生毛邊時，請降速生產減輕毛邊程度，暫留討論後再處置。 (RMK00717) | 訂單:2505EFE032/031 CR2 <生產備註> 事項如下 . 【邊緣品質】此為烤漆背面25μ訂單，請加強檢視鋼捲：邊緣殘剪、側緣鋅渣或毛邊，因為會導致烤漆背面漆轉印正面 (RMK00126) . 此經銷商保證平均厚度在1/2厚度公差內，厚度量測NG時，如單位長度符合範圍，請放行 (RMK00402) . 此客戶有保證 全板形 急峻度 ≦ 0.7% ( ≦ 12 I-UNIT ) (RMK00583) . 【美加訂單生產注意事項-CR】1.兩側各加開一個spot cooling增加冷卻效果。 (RMK00717) . 【美加訂單生產注意事項-CR】2.發生毛邊時，請降速生產減輕毛邊程度，暫留討論後再處置。 (RMK00717) | 訂單:2505EFE032/031 CG1 <生產備註> 事項如下 . 鍍鋅表面不可有鋅痕、壓痕、凹陷、及刮傷 、應變痕等。 (RMK00054) . 【邊緣品質】此為烤漆背面25μ訂單，請加強檢視鋼捲：邊緣殘剪、側緣鋅渣或毛邊，因為會導致烤漆背面漆轉印正面 (RMK00126) . 本單於烤漆正背面都塗裝正面漆，因此鍍鋅請管制背面表面品質比照正面 (RMK00363) . 此經銷商保證平均厚度在1/2厚度公差內，厚度量測NG時，如單位長度符合範圍，請放行 (RMK00402) . 此客戶有保證 全板形 急峻度 ≦ 0.7% ( ≦ 12 I-UNIT ) (RMK00583) . 【美加訂單生產注意事項-CG1】副操確認完回控制室後，於生產排程鋼號旁簽名紀錄，以利後續追查(該排程生產完，排程單將保留)。 (RMK00717) . 【美加訂單生產注意事項-CG1】中央段副操每顆銲道出Pot時觀察銲道同時，確認Beaver Tail與鋼板接觸之Guide Roll羊毛氈狀況，並適時添加潤滑油(避免乾掉)。 (RMK00717) | 訂單:2505EFE032/031 CG2 <生產備註> 事項如下 . 鍍鋅表面不可有鋅痕、壓痕、凹陷、及刮傷 、應變痕等。 (RMK00054) . 【邊緣品質】此為烤漆背面25μ訂單，請加強檢視鋼捲：邊緣殘剪、側緣鋅渣或毛邊，因為會導致烤漆背面漆轉印正面 (RMK00126) . 本單於烤漆正背面都塗裝正面漆，因此鍍鋅請管制背面表面品質比照正面 (RMK00363) . 此經銷商保證平均厚度在1/2厚度公差內，厚度量測NG時，如單位長度符合範圍，請放行 (RMK00402) . 此客戶有保證 全板形 急峻度 ≦ 0.7% ( ≦ 12 I-UNIT ) (RMK00583) . 【美加訂單生產注意事項-CG2】1.使用SUB-NOZZLE (RMK00717) | 訂單:2505EFE032/031 CC1 <生產備註> 事項如下 . 【PMT】1.1.因為CR厚0.727 mm，TOP 標準PMT以237℃去計算 (RMK-YL_KUNG) . 正面面漆(20U)及正面總膜厚(25U)要求管制90%以上之膜厚,未達標準降級. (RMK00054) . 若背面面漆(20U)及背面總膜厚(25U)時要求管制90%以上之膜厚,未達標準降級 (RMK00054) . 面漆=18U(90%)~請購基準22U(110%),標準板總膜厚=5+20U(100%面漆). (RMK00054) . 30CM*全寬*留1塊給LAB及1塊給塗料商, (RMK00054) . 【邊緣品質】此為烤漆背面25μ訂單，請加強檢視鋼捲：邊緣殘剪、側緣鋅渣或毛邊，因為會導致烤漆背面漆轉印正面 (RMK00126) . 【色差】1.1.此客戶對面漆(非B開頭之色碼)目視色差要求較高,請依限度樣本進行目視色差管制★--->發生過訴賠 (RMK00248) . 【色差】1.2.若針對特殊顏色需特別管理時，請品檢忽略1.1.的規定以特別規定為主 (RMK00248) . 此經銷商保證平均厚度在1/2厚度公差內，厚度量測NG時，如單位長度符合範圍，請放行 (RMK00402) . 【捲取】注意！本單為直立式包裝。禁用STAGGER捲取送包裝！送RCL重處理例外。 (RMK00512) . 【抽氣量】白色系在CC1生產時,FINISH抽氣量請設定250,如生產中發生色差b值異常升高,請股長再加大抽氣量因應 (RMK00560) . 【PMT】1.2.CC2計算完後面漆每個ZONE 爐溫各降8℃為最終爐溫 (RMK00568) . 【PMT】1.3.CC2因爐溫各降8℃為最終爐溫，請股長於TEST時 確實量測板溫 (RMK00568) . 【PMT】1.4.若發現PMT不足，請上調ZONE溫度並回饋工程師 (RMK00568) . 【PMT】1.5.品檢注意！因標準PMT有下修請注意MEK測試 (RMK00568) . 【PMT】1.6.厚板少生產，請領班量測板溫並記錄之 (RMK00568) . 此客戶有保證 全板形 急峻度 ≦ 0.7% ( ≦ 12 I-UNIT ) (RMK00583) . 【美加訂單生產注意事項-CCP】1.請烤漆入口依照正背面漆鋼捲投向規定進行鋼捲投入。 (RMK00717) . 【美加訂單生產注意事項-CCP】2.烤漆入口依照鋼捲投向規定進行鋼捲投入。(CR1/CG1 CR2/CG2-->正向入料。CR1/CG2 CR2/CG1-->反向入料) (RMK00717) . 【美加訂單生產注意事項-CCP】3.此訂單背面漆一律採Nature塗裝，塗裝黏度設定40秒以上 (RMK00717) | 訂單:2505EFE032/031 CC2 <生產備註> 事項如下 . 【PMT】1.1.因為CR厚0.727 mm，TOP 標準PMT以237℃去計算 (RMK-YL_KUNG) . 正面面漆(20U)及正面總膜厚(25U)要求管制90%以上之膜厚,未達標準降級. (RMK00054) . 若背面面漆(20U)及背面總膜厚(25U)時要求管制90%以上之膜厚,未達標準降級 (RMK00054) . 面漆=18U(90%)~請購基準22U(110%),標準板總膜厚=5+20U(100%面漆). (RMK00054) . 30CM*全寬*留1塊給LAB及1塊給塗料商, (RMK00054) . 【邊緣品質】此為烤漆背面25μ訂單，請加強檢視鋼捲：邊緣殘剪、側緣鋅渣或毛邊，因為會導致烤漆背面漆轉印正面 (RMK00126) . 【色差】1.1.此客戶對面漆(非B開頭之色碼)目視色差要求較高,請依限度樣本進行目視色差管制★--->發生過訴賠 (RMK00248) . 【色差】1.2.若針對特殊顏色需特別管理時，請品檢忽略1.1.的規定以特別規定為主 (RMK00248) . 此經銷商保證平均厚度在1/2厚度公差內，厚度量測NG時，如單位長度符合範圍，請放行 (RMK00402) . 【捲取】注意！本單為直立式包裝。禁用STAGGER捲取送包裝！送RCL重處理例外。 (RMK00512) . 【抽氣量】白色系在CC1生產時,FINISH抽氣量請設定250,如生產中發生色差b值異常升高,請股長再加大抽氣量因應 (RMK00560) . 【PMT】1.2.CC2計算完後面漆每個ZONE 爐溫各降8℃為最終爐溫 (RMK00568) . 【PMT】1.3.CC2因爐溫各降8℃為最終爐溫，請股長於TEST時 確實量測板溫 (RMK00568) . 【PMT】1.4.若發現PMT不足，請上調ZONE溫度並回饋工程師 (RMK00568) . 【PMT】1.5.品檢注意！因標準PMT有下修請注意MEK測試 (RMK00568) . 【PMT】1.6.厚板少生產，請領班量測板溫並記錄之 (RMK00568) . 此客戶有保證 全板形 急峻度 ≦ 0.7% ( ≦ 12 I-UNIT ) (RMK00583) . 【美加訂單生產注意事項-CCP】1.請烤漆入口依照正背面漆鋼捲投向規定進行鋼捲投入。 (RMK00717) . 【美加訂單生產注意事項-CCP】2.烤漆入口依照鋼捲投向規定進行鋼捲投入。(CR1/CG1 CR2/CG2-->正向入料。CR1/CG2 CR2/CG1-->反向入料) (RMK00717) . 【美加訂單生產注意事項-CCP】3.此訂單背面漆一律採Nature塗裝，塗裝黏度設定40秒以上 (RMK00717) | 訂單:2505EFE032/031 RCL <生產備註> 事項如下 . 【捲取】注意！本單為直立式包裝。禁用STAGGER捲取送包裝！送RCL重處理例外。 (RMK00512) | 訂單:2505EFE032/031 CCPK 無 <生產備註> 事項 | 訂單:2505EFE032/031 CGQC <品檢備註> 事項如下 . 【邊緣品質】此為烤漆背面25μ訂單，請加強檢視鋼捲：邊緣殘剪、側緣鋅渣或毛邊，因為會導致烤漆背面漆轉印正面 (RMK00126) . 本單於烤漆正背面都塗裝正面漆，因此鍍鋅請管制背面表面品質比照正面 (RMK00363) | 訂單:2505EFE032/031 CCQC <品檢備註> 事項如下 . 【PMT】1.1.因為CR厚0.727 mm，TOP 標準PMT以237℃去計算 (RMK-YL_KUNG) . 【邊緣品質】此為烤漆背面25μ訂單，請加強檢視鋼捲：邊緣殘剪、側緣鋅渣或毛邊，因為會導致烤漆背面漆轉印正面 (RMK00126) . 【色差】1.1.此客戶對面漆(非B開頭之色碼)目視色差要求較高,請依限度樣本進行目視色差管制★--->發生過訴賠 (RMK00248) . 【色差】1.2.若針對特殊顏色需特別管理時，請品檢忽略1.1.的規定以特別規定為主 (RMK00248) . 【捲取】注意！本單為直立式包裝。禁用STAGGER捲取送包裝！送RCL重處理例外。 (RMK00512) . 【PMT】1.2.CC2計算完後面漆每個ZONE 爐溫各降8℃為最終爐溫 (RMK00568) . 【PMT】1.3.CC2因爐溫各降8℃為最終爐溫，請股長於TEST時 確實量測板溫 (RMK00568) . 【PMT】1.4.若發現PMT不足，請上調ZONE溫度並回饋工程師 (RMK00568) . 【PMT】1.5.品檢注意！因標準PMT有下修請注意MEK測試 (RMK00568) . 【PMT】1.6.厚板少生產，請領班量測板溫並記錄之 (RMK00568) | 訂單:2505EFE032/031 TOL 無 <生產備註> 事項 | 【PMT】1.1.因為CR厚0.727 mm，TOP 標準PMT以237℃去計算^^/CC1/CC2/CCQC/ <<.YL_KUNG 2025/04/21 08:46.>> | 訂單 2505EFE032/031 修改記錄如下: 20250416 16:50:15 (25010) 退火碼: >> S1, 用途碼: >> COG003, 背面標示: >> S000, 訂單背面顏色(五碼): >> SYH46, 背面漆膜厚: >> 25, 背面漆塗漆型式幾塗幾烤: >> 2, 鉻酸鹽: >> Z, 訂單厚度: >> 0.03, 訂單重: >> 40, 重量容許率(下限): >> 10, 重量容許率(上限): >> 10, 訂單寬度: >> 48, 鍍製方式: >> AC, 鋼捲內徑: >> 508, 鋼捲下限重: >> 3, 鋼捲上限重: >> 4.5, 壓花條件碼: >> -, 表面花紋: >> R, 綠色識別碼: >> -, 印刷輥號: >> -, 產品代碼: >> PPGL, 皮膜碼: >> -, 單位別: >> I, 油品種類: >> Z, 塗油量: >> Z, 包裝代碼: >> E0 , 保護膜碼: >> -, 客戶試片取樣數量: >> 0, 客戶試片取樣型式: >> -, 調質碼: >> S, 套筒碼: >> P , 規格: >> A792SSGR33, 製造標準: >> ASTM, 表面處理劑種類: >> Z, 表面處理劑塗佈量: >> Z, 伸長率測試: >> N, 硬度測試碼: >> N, 抗拉強度測試: >> N, 降伏強度測試: >> N, 厚度變異: >> 0, 訂單正面顏色(五碼): >> SWH5V, 正面漆膜厚: >> 25, 正面漆塗漆型式幾塗幾烤: >> 2, 修邊碼: >> Y, 重量碼: >> AW, 鋼捲捲向: >> O, 鍍層碼: >> AZ50, | F:保證1/2 ASTM 厚度公差
PPGL | 2505EFE032/032 |  | 1. 製造標準為MS、ASTM或銷新加坡之訂單，若無技術指定優先用料，請優先使用國內料，勿使用ANFEN (OFP00406)-{.不符.} | 1. 製造標準為MS、ASTM或銷新加坡之訂單，若無技術指定優先用料，請優先使用國內料，勿使用ANFEN (OFP00406)-{.不符.} 2. 【提醒】！本單為直立式包裝，嚴禁鍍鋅或烤漆後以STAGGER捲取 (OFP00451)-{.不符.} 3. 此經銷商有簽訂1/2厚度公差保證(無厚度變異),請調整冷軋與鍍鋅厚度公差管制範圍. 保證 ASTM 厚度公差 (OFP00180)-{.不符.} | 訂單:2505EFE032/032 CPL <生產備註> 事項如下 . 除HGI/ HGL 訂單邊緣不噴油. 其餘皆側緣噴油 (RMK00285) . 【美加訂單生產注意事項-CPL】1.客戶美加地區訂單實施修邊刀最大使用顆數上限(20顆) (RMK00717) . 【美加訂單生產注意事項-CPL】2.排程備註:注意修邊品質與毛邊 (RMK00717) . 【美加訂單生產注意事項-CPL】3.去毛邊輥的管制：兩側壓力均設定1.0 kg/cm2 (RMK00717) | 訂單:2505EFE032/032 CR1 <生產備註> 事項如下 . 此經銷商保證平均厚度在1/2厚度公差內，厚度量測NG時，如單位長度符合範圍，請放行 (RMK00402) . 此客戶有保證 全板形 急峻度 ≦ 0.7% ( ≦ 12 I-UNIT ) (RMK00583) . 【美加訂單生產注意事項-CR】1.兩側各加開一個spot cooling增加冷卻效果。 (RMK00717) . 【美加訂單生產注意事項-CR】2.發生毛邊時，請降速生產減輕毛邊程度，暫留討論後再處置。 (RMK00717) | 訂單:2505EFE032/032 CR2 <生產備註> 事項如下 . 此經銷商保證平均厚度在1/2厚度公差內，厚度量測NG時，如單位長度符合範圍，請放行 (RMK00402) . 此客戶有保證 全板形 急峻度 ≦ 0.7% ( ≦ 12 I-UNIT ) (RMK00583) . 【美加訂單生產注意事項-CR】1.兩側各加開一個spot cooling增加冷卻效果。 (RMK00717) . 【美加訂單生產注意事項-CR】2.發生毛邊時，請降速生產減輕毛邊程度，暫留討論後再處置。 (RMK00717) | 訂單:2505EFE032/032 CG1 <生產備註> 事項如下 . 此經銷商保證平均厚度在1/2厚度公差內，厚度量測NG時，如單位長度符合範圍，請放行 (RMK00402) . 此客戶有保證 全板形 急峻度 ≦ 0.7% ( ≦ 12 I-UNIT ) (RMK00583) . 【美加訂單生產注意事項-CG1】副操確認完回控制室後，於生產排程鋼號旁簽名紀錄，以利後續追查(該排程生產完，排程單將保留)。 (RMK00717) . 【美加訂單生產注意事項-CG1】中央段副操每顆銲道出Pot時觀察銲道同時，確認Beaver Tail與鋼板接觸之Guide Roll羊毛氈狀況，並適時添加潤滑油(避免乾掉)。 (RMK00717) | 訂單:2505EFE032/032 CG2 <生產備註> 事項如下 . 此經銷商保證平均厚度在1/2厚度公差內，厚度量測NG時，如單位長度符合範圍，請放行 (RMK00402) . 此客戶有保證 全板形 急峻度 ≦ 0.7% ( ≦ 12 I-UNIT ) (RMK00583) . 【美加訂單生產注意事項-CG2】1.使用SUB-NOZZLE (RMK00717) | 訂單:2505EFE032/032 CC1 <生產備註> 事項如下 . 【色差】1.1.此客戶對面漆(非B開頭之色碼)目視色差要求較高,請依限度樣本進行目視色差管制★--->發生過訴賠 (RMK00248) . 【色差】1.2.若針對特殊顏色需特別管理時，請品檢忽略1.1.的規定以特別規定為主 (RMK00248) . 此經銷商保證平均厚度在1/2厚度公差內，厚度量測NG時，如單位長度符合範圍，請放行 (RMK00402) . 【PMT】本單面漆為"PVDF"，經會議決議需量測板溫並記錄之。每一張排程需量測一次否則追究責任 (RMK00503) . 【捲取】注意！本單為直立式包裝。禁用STAGGER捲取送包裝！送RCL重處理例外。 (RMK00512) . 此客戶有保證 全板形 急峻度 ≦ 0.7% ( ≦ 12 I-UNIT ) (RMK00583) . 【美加訂單生產注意事項-CCP】1.請烤漆入口依照正背面漆鋼捲投向規定進行鋼捲投入。 (RMK00717) . 【美加訂單生產注意事項-CCP】2.烤漆入口依照鋼捲投向規定進行鋼捲投入。(CR1/CG1 CR2/CG2-->正向入料。CR1/CG2 CR2/CG1-->反向入料) (RMK00717) . 【美加訂單生產注意事項-CCP】3.此訂單背面漆一律採Nature塗裝，塗裝黏度設定40秒以上 (RMK00717) | 訂單:2505EFE032/032 CC2 <生產備註> 事項如下 . 【色差】1.1.此客戶對面漆(非B開頭之色碼)目視色差要求較高,請依限度樣本進行目視色差管制★--->發生過訴賠 (RMK00248) . 【色差】1.2.若針對特殊顏色需特別管理時，請品檢忽略1.1.的規定以特別規定為主 (RMK00248) . 此經銷商保證平均厚度在1/2厚度公差內，厚度量測NG時，如單位長度符合範圍，請放行 (RMK00402) . 【PMT】本單面漆為"PVDF"，經會議決議需量測板溫並記錄之。每一張排程需量測一次否則追究責任 (RMK00503) . 【捲取】注意！本單為直立式包裝。禁用STAGGER捲取送包裝！送RCL重處理例外。 (RMK00512) . 此客戶有保證 全板形 急峻度 ≦ 0.7% ( ≦ 12 I-UNIT ) (RMK00583) . 【美加訂單生產注意事項-CCP】1.請烤漆入口依照正背面漆鋼捲投向規定進行鋼捲投入。 (RMK00717) . 【美加訂單生產注意事項-CCP】2.烤漆入口依照鋼捲投向規定進行鋼捲投入。(CR1/CG1 CR2/CG2-->正向入料。CR1/CG2 CR2/CG1-->反向入料) (RMK00717) . 【美加訂單生產注意事項-CCP】3.此訂單背面漆一律採Nature塗裝，塗裝黏度設定40秒以上 (RMK00717) | 訂單:2505EFE032/032 RCL <生產備註> 事項如下 . 【捲取】注意！本單為直立式包裝。禁用STAGGER捲取送包裝！送RCL重處理例外。 (RMK00512) | 訂單:2505EFE032/032 CCPK 無 <生產備註> 事項 | 訂單:2505EFE032/032 CGQC 無 <品檢備註> 事項 | 訂單:2505EFE032/032 CCQC <品檢備註> 事項如下 . 【色差】1.1.此客戶對面漆(非B開頭之色碼)目視色差要求較高,請依限度樣本進行目視色差管制★--->發生過訴賠 (RMK00248) . 【色差】1.2.若針對特殊顏色需特別管理時，請品檢忽略1.1.的規定以特別規定為主 (RMK00248) . 【PMT】本單面漆為"PVDF"，經會議決議需量測板溫並記錄之。每一張排程需量測一次否則追究責任 (RMK00503) . 【捲取】注意！本單為直立式包裝。禁用STAGGER捲取送包裝！送RCL重處理例外。 (RMK00512) | 訂單:2505EFE032/032 TOL 無 <生產備註> 事項 |  | 訂單 2505EFE032/032 修改記錄如下: 20250416 16:51:11 (25010) 退火碼: >> S1, 用途碼: >> COG007, 背面標示: >> S000, 訂單背面顏色(五碼): >> BW73Z, 背面漆膜厚: >> NOM, 背面漆塗漆型式幾塗幾烤: >> 2, 鉻酸鹽: >> Z, 訂單厚度: >> 0.03, 訂單重: >> 20, 重量容許率(下限): >> 10, 重量容許率(上限): >> 10, 訂單寬度: >> 48, 鍍製方式: >> AC, 鋼捲內徑: >> 508, 鋼捲下限重: >> 3, 鋼捲上限重: >> 4.5, 壓花條件碼: >> -, 表面花紋: >> R, 綠色識別碼: >> -, 印刷輥號: >> -, 產品代碼: >> PPGL, 皮膜碼: >> -, 單位別: >> I, 油品種類: >> Z, 塗油量: >> Z, 包裝代碼: >> E0 , 保護膜碼: >> -, 客戶試片取樣數量: >> 0, 客戶試片取樣型式: >> -, 調質碼: >> S, 套筒碼: >> P , 規格: >> A792SSGR33, 製造標準: >> ASTM, 表面處理劑種類: >> Z, 表面處理劑塗佈量: >> Z, 伸長率測試: >> N, 硬度測試碼: >> N, 抗拉強度測試: >> N, 降伏強度測試: >> N, 厚度變異: >> 0, 訂單正面顏色(五碼): >> FL226, 正面漆膜厚: >> 25, 正面漆塗漆型式幾塗幾烤: >> 2, 修邊碼: >> Y, 重量碼: >> AW, 鋼捲捲向: >> O, 鍍層碼: >> AZ50, 20250416 16:51:41 (25010) 用途碼: COG007 >> COG003, 20250417 08:28:31 (25010) 用途碼: COG003 >> COA001, 20250417 13:23:49 (25010) 訂單厚度: 0.03 >> 0.02, | F:保證1/2 ASTM 厚度公差
PPGL | 2505EFE033/001 | 1. 容易發生鼓起訂單, 請詢問客戶是否可允許 STAGGER捲取 (OFP00606)-{.不符.} | 1. 製造標準為MS、ASTM或銷新加坡之訂單，若無技術指定優先用料，請優先使用國內料，勿使用ANFEN (OFP00406)-{.不符.} | 1. 訂單若有厚度變異，冷軋厚度公差比照烤漆計算公式 , 但最小為 1/2 公差做設定 (OFP00254)-{.不符.} 2. "偏薄要求訂單" 鍍後厚度減 鍍後厚度下限需大於 0.02 MM,以免發生厚度不足狀況 (OFP00369)-{.不符.} 3. 製造標準為MS、ASTM或銷新加坡之訂單，若無技術指定優先用料，請優先使用國內料，勿使用ANFEN (OFP00406)-{.不符.} 4. 【提醒】！本單為直立式包裝，嚴禁鍍鋅或烤漆後以STAGGER捲取 (OFP00451)-{.不符.} 5. 容易發生鼓起訂單, 請詢問客戶是否可允許 STAGGER捲取 (OFP00606)-{.不符.} | 訂單:2505EFE033/001 CPL <生產備註> 事項如下 . 除HGI/ HGL 訂單邊緣不噴油. 其餘皆側緣噴油 (RMK00285) | 訂單:2505EFE033/001 CR1 無 <生產備註> 事項 | 訂單:2505EFE033/001 CR2 無 <生產備註> 事項 | 訂單:2505EFE033/001 CG1 <生產備註> 事項如下 . 因成形性需求故鍍層量有上限管制，排程變換前後一顆分切請U3暫留，待產線確認鍍層量後再行處置。 (RMK00532) . 鍍層 AZ150 (含) 以上 , 鋅花等級 C~E 目標D，避免鋅花晶界明顯後續造成烤漆點狀未塗漆。 (RMK00565) | 訂單:2505EFE033/001 CG2 <生產備註> 事項如下 . 【鍍層】於AZ200~AZ250 產品，單面鍍層管制上限150 g/m2 (RMK00532) . 因成形性需求故鍍層量有上限管制，排程變換前後一顆分切請U3暫留，待產線確認鍍層量後再行處置。 (RMK00532) . CG2:鍍層 AZ200 (含) 以上 , 鋅花等級 C~E 目標D，SKP R/F 目標270噸 (RMK00538) . CG2:SKP R/F 有異常狀況時最低可降至 230 噸 ,避免鋅花晶界明顯後續造成烤漆點狀未塗漆。 (RMK00538) . 鍍層 AZ150 (含) 以上 , 鋅花等級 C~E 目標D，避免鋅花晶界明顯後續造成烤漆點狀未塗漆。 (RMK00565) | 訂單:2505EFE033/001 CC1 <生產備註> 事項如下 . 請品檢務必遵守 30CM*全寬*留1塊給LAB及1塊給塗料商，若背面非"B"字頭則各留2片 (RMK00105) . 品檢人員於LAB試片上註記測試物性耐久及曝曬 (RMK00105) . 2015年發生過訴賠。請出口使用鋼套桶前請檢查焊接處，以免捲取後產生折痕 (RMK00381) . 【速限】2019/08/30 晨會決議 高鍍層（≧AZ200）生產限速≦50 mpm (RMK00508) . 【捲取】注意！本單為直立式包裝。禁用STAGGER捲取送包裝！送RCL重處理例外。 (RMK00512) | 訂單:2505EFE033/001 CC2 <生產備註> 事項如下 . 請品檢務必遵守 30CM*全寬*留1塊給LAB及1塊給塗料商，若背面非"B"字頭則各留2片 (RMK00105) . 品檢人員於LAB試片上註記測試物性耐久及曝曬 (RMK00105) . 2015年發生過訴賠。請出口使用鋼套桶前請檢查焊接處，以免捲取後產生折痕 (RMK00381) . 【速限】2019/08/30 晨會決議 高鍍層（≧AZ200）生產限速≦50 mpm (RMK00508) . 【捲取】注意！本單為直立式包裝。禁用STAGGER捲取送包裝！送RCL重處理例外。 (RMK00512) | 訂單:2505EFE033/001 RCL <生產備註> 事項如下 . 【捲取】注意！本單為直立式包裝。禁用STAGGER捲取送包裝！送RCL重處理例外。 (RMK00512) | 訂單:2505EFE033/001 CCPK 無 <生產備註> 事項 | 訂單:2505EFE033/001 CGQC <品檢備註> 事項如下 . 【鍍層】於AZ200~AZ250 產品，單面鍍層管制上限150 g/m2 (RMK00532) . CG2:鍍層 AZ200 (含) 以上 , 鋅花等級 C~E 目標D，SKP R/F 目標270噸 (RMK00538) . CG2:SKP R/F 有異常狀況時最低可降至 230 噸 ,避免鋅花晶界明顯後續造成烤漆點狀未塗漆。 (RMK00538) . 鍍層 AZ150 (含) 以上 , 鋅花等級 C~E 目標D，避免鋅花晶界明顯後續造成烤漆點狀未塗漆。 (RMK00565) | 訂單:2505EFE033/001 CCQC <品檢備註> 事項如下 . 請品檢務必遵守 30CM*全寬*留1塊給LAB及1塊給塗料商，若背面非"B"字頭則各留2片 (RMK00105) . 【速限】2019/08/30 晨會決議 高鍍層（≧AZ200）生產限速≦50 mpm (RMK00508) . 【捲取】注意！本單為直立式包裝。禁用STAGGER捲取送包裝！送RCL重處理例外。 (RMK00512) | 訂單:2505EFE033/001 TOL 無 <生產備註> 事項 |  | 訂單 2505EFE033/001 修改記錄如下: 20250415 13:26:05 (22021) 退火碼: >> H2, 用途碼: >> COG001, 背面標示: >> C851, 訂單背面顏色(五碼): >> BW73Y, 背面漆膜厚: >> 12.5, 背面漆塗漆型式幾塗幾烤: >> 2, 鉻酸鹽: >> Z, 訂單厚度: >> 0.5, 訂單重: >> 200, 重量容許率(下限): >> 10, 重量容許率(上限): >> 10, 訂單寬度: >> 1250, 鍍製方式: >> AC, 鋼捲內徑: >> 508, 鋼捲下限重: >> 3, 鋼捲上限重: >> 4.5, 壓花條件碼: >> -, 表面花紋: >> R, 綠色識別碼: >> -, 印刷輥號: >> -, 產品代碼: >> PPGL, 皮膜碼: >> -, 單位別: >> M, 油品種類: >> Z, 塗油量: >> Z, 包裝代碼: >> E0 , 保護膜碼: >> -, 客戶試片取樣型式: >> -, 調質碼: >> S, 套筒碼: >> S , 規格: >> A792MSSGR550, 製造標準: >> ASTM, 表面處理劑種類: >> Z, 表面處理劑塗佈量: >> Z, 伸長率測試: >> N, 硬度測試碼: >> N, 抗拉強度測試: >> N, 降伏強度測試: >> N, 厚度變異: >> -5.6, 訂單正面顏色(五碼): >> SL40Y, 正面漆膜厚: >> 25, 正面漆塗漆型式幾塗幾烤: >> 2, 修邊碼: >> Y, 重量碼: >> AW, 鋼捲捲向: >> O, 鍍層碼: >> AZM210, 20250415 13:28:14 (22021) 訂單重: 200 >> 40, | H:厚度偏薄 | [訂單訊息通知] 2025/04/23 上午 10:16:38 *** (秦大維 >> 通知 >> DongZe Wu) 訊息 : 提醒！高鍍層AZM210 烤漆鋼板捲取後邊緣容易鼓起，解捲後容易發生邊波(雖然這是第二次下單)，TDCC有義務告知"客戶是否接受 STAGGER"，若可接受下次下單請以STAGGER捲取 [訂單訊息通知] 2025/04/23 10:34:28 AM 訂單訊息通知 (吳東澤 >> 通知 >> DongZe Wu, Winnie Chang, Emily Hong, Edwy Chin, YuLung Kung, B.S. Wan, Y.L. Liu, Julian Liu, Sony Su, YunTung Li) 訂單訊息 : 客戶沒辦法stagger
PPGL | 2505EFE035/001 |  | 1. 製造標準為MS、ASTM或銷新加坡之訂單，若無技術指定優先用料，請優先使用國內料，勿使用ANFEN (OFP00406)-{.不符.} 2. 提醒：客戶"WESTMAN STEEL"HR配 《HR寬度－訂單寬度=15～30》 (OFP00722)-{.不符.} 3. 提醒：客戶"WESTMAN STEEL"HR配 《HR寬度－訂單寬度=15～30》 (OFP00723)-{.不符.} | 1. 製造標準為MS、ASTM或銷新加坡之訂單，若無技術指定優先用料，請優先使用國內料，勿使用ANFEN (OFP00406)-{.不符.} 2. 【提醒】！本單為直立式包裝，嚴禁鍍鋅或烤漆後以STAGGER捲取 (OFP00451)-{.不符.} 3. ※超耐候一系列用途要確認是否有英制公差需求，有英制公差需求時選配碼用ON027※ (OFP00680)-{.不符.} 4. ●WESTMAN PPGL背漆轉印 『指定生產線別-- CR1 +CG1 或 CR2+CG2 生產』● (OFP00720)-{.不符.} 5. ●WESTMAN PPGL背漆轉印 『指定生產線別-- CR1 +CG1 或 CR2+CG2 生產』● (OFP00721)-{.不符.} 6. 提醒：客戶"WESTMAN STEEL"HR配 《HR寬度－訂單寬度=15～30》 (OFP00722)-{.不符.} 7. 提醒：客戶"WESTMAN STEEL"HR配 《HR寬度－訂單寬度=15～30》 (OFP00723)-{.不符.} 8. ☆☆☆提醒！WESTMAN PPGL背漆轉印 指定生產線別☆☆☆ (OFP00726)-{.不符.} 9. 此經銷商有簽訂1/2厚度公差保證(無厚度變異),請調整冷軋與鍍鋅厚度公差管制範圍. 保證 ASTM 厚度公差 (OFP00180)-{.不符.} | 訂單:2505EFE035/001 CPL <生產備註> 事項如下 . 除HGI/ HGL 訂單邊緣不噴油. 其餘皆側緣噴油 (RMK00285) . 【美加訂單生產注意事項-CPL】1.客戶美加地區訂單實施修邊刀最大使用顆數上限(20顆) (RMK00717) . 【美加訂單生產注意事項-CPL】2.排程備註:注意修邊品質與毛邊 (RMK00717) . 【美加訂單生產注意事項-CPL】3.去毛邊輥的管制：兩側壓力均設定1.0 kg/cm2 (RMK00717) | 訂單:2505EFE035/001 CR1 <生產備註> 事項如下 . 此經銷商保證平均厚度在1/2厚度公差內，厚度量測NG時，如單位長度符合範圍，請放行 (RMK00402) . 【美加訂單生產注意事項-CR】1.兩側各加開一個spot cooling增加冷卻效果。 (RMK00717) . 【美加訂單生產注意事項-CR】2.發生毛邊時，請降速生產減輕毛邊程度，暫留討論後再處置。 (RMK00717) | 訂單:2505EFE035/001 CR2 <生產備註> 事項如下 . 此經銷商保證平均厚度在1/2厚度公差內，厚度量測NG時，如單位長度符合範圍，請放行 (RMK00402) . 【美加訂單生產注意事項-CR】1.兩側各加開一個spot cooling增加冷卻效果。 (RMK00717) . 【美加訂單生產注意事項-CR】2.發生毛邊時，請降速生產減輕毛邊程度，暫留討論後再處置。 (RMK00717) | 訂單:2505EFE035/001 CG1 <生產備註> 事項如下 . 【板形】 FLATNESS 板形≦12 I-UNIT（≦0.7％） (RMK-YL_KUNG) . 鍍鋅表面不可有鋅痕、壓痕、凹陷、及刮傷 、應變痕等。 (RMK00054) . 此經銷商保證平均厚度在1/2厚度公差內，厚度量測NG時，如單位長度符合範圍，請放行 (RMK00402) . 鍍層 AZ150 (含) 以上 , 鋅花等級 C~E 目標D，避免鋅花晶界明顯後續造成烤漆點狀未塗漆。 (RMK00565) . 【美加訂單生產注意事項-CG1】副操確認完回控制室後，於生產排程鋼號旁簽名紀錄，以利後續追查(該排程生產完，排程單將保留)。 (RMK00717) . 【美加訂單生產注意事項-CG1】中央段副操每顆銲道出Pot時觀察銲道同時，確認Beaver Tail與鋼板接觸之Guide Roll羊毛氈狀況，並適時添加潤滑油(避免乾掉)。 (RMK00717) | 訂單:2505EFE035/001 CG2 <生產備註> 事項如下 . 【板形】 FLATNESS 板形≦12 I-UNIT（≦0.7％） (RMK-YL_KUNG) . 鍍鋅表面不可有鋅痕、壓痕、凹陷、及刮傷 、應變痕等。 (RMK00054) . 此經銷商保證平均厚度在1/2厚度公差內，厚度量測NG時，如單位長度符合範圍，請放行 (RMK00402) . 鍍層 AZ150 (含) 以上 , 鋅花等級 C~E 目標D，避免鋅花晶界明顯後續造成烤漆點狀未塗漆。 (RMK00565) . 【美加訂單生產注意事項-CG2】1.使用SUB-NOZZLE (RMK00717) | 訂單:2505EFE035/001 CC1 <生產備註> 事項如下 . 【板形】 FLATNESS 板形≦12 I-UNIT（≦0.7％） (RMK-YL_KUNG) . 正面面漆(20U)及正面總膜厚(25U)要求管制90%以上之膜厚,未達標準降級. (RMK00054) . 若背面面漆(20U)及背面總膜厚(25U)時要求管制90%以上之膜厚,未達標準降級 (RMK00054) . 面漆=18U(90%)~請購基準22U(110%),標準板總膜厚=5+20U(100%面漆). (RMK00054) . 30CM*全寬*留1塊給LAB及1塊給塗料商, (RMK00054) . 【色差】1.1.此客戶對面漆(非B開頭之色碼)目視色差要求較高,請依限度樣本進行目視色差管制★--->發生過訴賠 (RMK00248) . 【色差】1.2.若針對特殊顏色需特別管理時，請品檢忽略1.1.的規定以特別規定為主 (RMK00248) . 此經銷商保證平均厚度在1/2厚度公差內，厚度量測NG時，如單位長度符合範圍，請放行 (RMK00402) . 【捲取】注意！本單為直立式包裝。禁用STAGGER捲取送包裝！送RCL重處理例外。 (RMK00512) . 【抽氣量】白色系在CC1生產時,FINISH抽氣量請設定250,如生產中發生色差b值異常升高,請股長再加大抽氣量因應 (RMK00560) . 【美加訂單生產注意事項-CCP】1.請烤漆入口依照正背面漆鋼捲投向規定進行鋼捲投入。 (RMK00717) . 【美加訂單生產注意事項-CCP】2.烤漆入口依照鋼捲投向規定進行鋼捲投入。(CR1/CG1 CR2/CG2-->正向入料。CR1/CG2 CR2/CG1-->反向入料) (RMK00717) . 【美加訂單生產注意事項-CCP】3.此訂單背面漆一律採Nature塗裝，塗裝黏度設定40秒以上 (RMK00717) | 訂單:2505EFE035/001 CC2 <生產備註> 事項如下 . 【板形】 FLATNESS 板形≦12 I-UNIT（≦0.7％） (RMK-YL_KUNG) . 正面面漆(20U)及正面總膜厚(25U)要求管制90%以上之膜厚,未達標準降級. (RMK00054) . 若背面面漆(20U)及背面總膜厚(25U)時要求管制90%以上之膜厚,未達標準降級 (RMK00054) . 面漆=18U(90%)~請購基準22U(110%),標準板總膜厚=5+20U(100%面漆). (RMK00054) . 30CM*全寬*留1塊給LAB及1塊給塗料商, (RMK00054) . 【色差】1.1.此客戶對面漆(非B開頭之色碼)目視色差要求較高,請依限度樣本進行目視色差管制★--->發生過訴賠 (RMK00248) . 【色差】1.2.若針對特殊顏色需特別管理時，請品檢忽略1.1.的規定以特別規定為主 (RMK00248) . 此經銷商保證平均厚度在1/2厚度公差內，厚度量測NG時，如單位長度符合範圍，請放行 (RMK00402) . 【捲取】注意！本單為直立式包裝。禁用STAGGER捲取送包裝！送RCL重處理例外。 (RMK00512) . 【抽氣量】白色系在CC1生產時,FINISH抽氣量請設定250,如生產中發生色差b值異常升高,請股長再加大抽氣量因應 (RMK00560) . 【美加訂單生產注意事項-CCP】1.請烤漆入口依照正背面漆鋼捲投向規定進行鋼捲投入。 (RMK00717) . 【美加訂單生產注意事項-CCP】2.烤漆入口依照鋼捲投向規定進行鋼捲投入。(CR1/CG1 CR2/CG2-->正向入料。CR1/CG2 CR2/CG1-->反向入料) (RMK00717) . 【美加訂單生產注意事項-CCP】3.此訂單背面漆一律採Nature塗裝，塗裝黏度設定40秒以上 (RMK00717) | 訂單:2505EFE035/001 RCL <生產備註> 事項如下 . 【捲取】注意！本單為直立式包裝。禁用STAGGER捲取送包裝！送RCL重處理例外。 (RMK00512) | 訂單:2505EFE035/001 CCPK 無 <生產備註> 事項 | 訂單:2505EFE035/001 CGQC <品檢備註> 事項如下 . 【板形】 FLATNESS 板形≦12 I-UNIT（≦0.7％） (RMK-YL_KUNG) . 鍍層 AZ150 (含) 以上 , 鋅花等級 C~E 目標D，避免鋅花晶界明顯後續造成烤漆點狀未塗漆。 (RMK00565) | 訂單:2505EFE035/001 CCQC <品檢備註> 事項如下 . 【板形】 FLATNESS 板形≦12 I-UNIT（≦0.7％） (RMK-YL_KUNG) . 【色差】1.1.此客戶對面漆(非B開頭之色碼)目視色差要求較高,請依限度樣本進行目視色差管制★--->發生過訴賠 (RMK00248) . 【色差】1.2.若針對特殊顏色需特別管理時，請品檢忽略1.1.的規定以特別規定為主 (RMK00248) . 【捲取】注意！本單為直立式包裝。禁用STAGGER捲取送包裝！送RCL重處理例外。 (RMK00512) | 訂單:2505EFE035/001 TOL 無 <生產備註> 事項 | 【板形】 FLATNESS 板形≦12 I-UNIT（≦0.7％）^^/CG1/CG2/CC1/CC2/CGQC/CCQC/ <<.YL_KUNG 2025/04/17 11:07.>> | 訂單 2505EFE035/001 修改記錄如下: 20250416 08:55:13 (25010) 退火碼: >> H2, 用途碼: >> COG003, 背面標示: >> S000, 訂單背面顏色(五碼): >> BW73Z, 背面漆膜厚: >> NOM, 背面漆塗漆型式幾塗幾烤: >> 2, 鉻酸鹽: >> Z, 訂單厚度: >> 0.015, 訂單重: >> 40, 重量容許率(下限): >> 10, 重量容許率(上限): >> 10, 訂單寬度: >> 40.5, 鍍製方式: >> AC, 鋼捲內徑: >> 508, 鋼捲下限重: >> 2.5, 鋼捲上限重: >> 4.5, 壓花條件碼: >> -, 表面花紋: >> R, 綠色識別碼: >> -, 印刷輥號: >> -, 產品代碼: >> PPGL, 皮膜碼: >> -, 單位別: >> I, 油品種類: >> Z, 塗油量: >> Z, 包裝代碼: >> E0 , 保護膜碼: >> -, 客戶試片取樣型式: >> -, 調質碼: >> S, 套筒碼: >> P , 規格: >> A792SSGR80, 製造標準: >> ASTM, 表面處理劑種類: >> Z, 表面處理劑塗佈量: >> Z, 伸長率測試: >> N, 硬度測試碼: >> N, 抗拉強度測試: >> N, 降伏強度測試: >> N, 訂單正面顏色(五碼): >> 1WR16, 正面漆膜厚: >> 25, 正面漆塗漆型式幾塗幾烤: >> 2, 修邊碼: >> Y, 重量碼: >> AW, 鋼捲捲向: >> O, 鍍層碼: >> AZ50, | F:保證1/2 ASTM 厚度公差
PPGI | 2505EFE036/001 |  | 1. 製造標準為MS、ASTM或銷新加坡之訂單，若無技術指定優先用料，請優先使用國內料，勿使用ANFEN (OFP00406)-{.不符.} 2. 提醒：客戶"WESTMAN STEEL"HR配 《HR寬度－訂單寬度=15～30》 (OFP00722)-{.不符.} 3. 提醒：客戶"WESTMAN STEEL"HR配 《HR寬度－訂單寬度=15～30》 (OFP00723)-{.不符.} | 1. 製造標準為MS、ASTM或銷新加坡之訂單，若無技術指定優先用料，請優先使用國內料，勿使用ANFEN (OFP00406)-{.不符.} 2. 【提醒】！本單為直立式包裝，嚴禁鍍鋅或烤漆後以STAGGER捲取 (OFP00451)-{.不符.} 3. ※超耐候一系列用途要確認是否有英制公差需求，有英制公差需求時選配碼用ON027※ (OFP00680)-{.不符.} 4. ●WESTMAN PPGL背漆轉印 『指定生產線別-- CR1 +CG1 或 CR2+CG2 生產』● (OFP00720)-{.不符.} 5. ●WESTMAN PPGL背漆轉印 『指定生產線別-- CR1 +CG1 或 CR2+CG2 生產』● (OFP00721)-{.不符.} 6. 提醒：客戶"WESTMAN STEEL"HR配 《HR寬度－訂單寬度=15～30》 (OFP00722)-{.不符.} 7. 提醒：客戶"WESTMAN STEEL"HR配 《HR寬度－訂單寬度=15～30》 (OFP00723)-{.不符.} 8. 此經銷商有簽訂1/2厚度公差保證(無厚度變異),請調整冷軋與鍍鋅厚度公差管制範圍. 保證 ASTM 厚度公差 (OFP00180)-{.不符.} | 訂單:2505EFE036/001 CPL <生產備註> 事項如下 . 除HGI/ HGL 訂單邊緣不噴油. 其餘皆側緣噴油 (RMK00285) . 【美加訂單生產注意事項-CPL】1.客戶美加地區訂單實施修邊刀最大使用顆數上限(20顆) (RMK00717) . 【美加訂單生產注意事項-CPL】2.排程備註:注意修邊品質與毛邊 (RMK00717) . 【美加訂單生產注意事項-CPL】3.去毛邊輥的管制：兩側壓力均設定1.0 kg/cm2 (RMK00717) | 訂單:2505EFE036/001 CR1 <生產備註> 事項如下 . 此經銷商保證平均厚度在1/2厚度公差內，厚度量測NG時，如單位長度符合範圍，請放行 (RMK00402) . 【美加訂單生產注意事項-CR】1.兩側各加開一個spot cooling增加冷卻效果。 (RMK00717) . 【美加訂單生產注意事項-CR】2.發生毛邊時，請降速生產減輕毛邊程度，暫留討論後再處置。 (RMK00717) | 訂單:2505EFE036/001 CR2 <生產備註> 事項如下 . 此經銷商保證平均厚度在1/2厚度公差內，厚度量測NG時，如單位長度符合範圍，請放行 (RMK00402) . 【美加訂單生產注意事項-CR】1.兩側各加開一個spot cooling增加冷卻效果。 (RMK00717) . 【美加訂單生產注意事項-CR】2.發生毛邊時，請降速生產減輕毛邊程度，暫留討論後再處置。 (RMK00717) | 訂單:2505EFE036/001 CG1 <生產備註> 事項如下 . 【板形】 FLATNESS 板形≦12 I-UNIT（≦0.7％） (RMK-E_CHIN) . 鍍鋅表面不可有鋅痕、壓痕、凹陷、及刮傷 、應變痕等 (RMK00053) . 此經銷商保證平均厚度在1/2厚度公差內，厚度量測NG時，如單位長度符合範圍，請放行 (RMK00402) . 【美加訂單生產注意事項-CG1】副操確認完回控制室後，於生產排程鋼號旁簽名紀錄，以利後續追查(該排程生產完，排程單將保留)。 (RMK00717) . 【美加訂單生產注意事項-CG1】中央段副操每顆銲道出Pot時觀察銲道同時，確認Beaver Tail與鋼板接觸之Guide Roll羊毛氈狀況，並適時添加潤滑油(避免乾掉)。 (RMK00717) | 訂單:2505EFE036/001 CG2 <生產備註> 事項如下 . 【板形】 FLATNESS 板形≦12 I-UNIT（≦0.7％） (RMK-E_CHIN) . 鍍鋅表面不可有鋅痕、壓痕、凹陷、及刮傷 、應變痕等 (RMK00053) . 此經銷商保證平均厚度在1/2厚度公差內，厚度量測NG時，如單位長度符合範圍，請放行 (RMK00402) . 【美加訂單生產注意事項-CG2】1.使用SUB-NOZZLE (RMK00717) | 訂單:2505EFE036/001 CC1 <生產備註> 事項如下 . 【板形】 FLATNESS 板形≦12 I-UNIT（≦0.7％） (RMK-E_CHIN) . 正面面漆(20U)及正面總膜厚(25U)要求管制90%以上之膜厚,未達標準降級. (RMK00053) . 若背面面漆(20U)及背面總膜厚(25U)時要求管制90%以上之膜厚,未達標準降級 (RMK00053) . 面漆=18U(90%)~請購基準22U(110%),標準板總膜厚=5+20U(100%面漆). (RMK00053) . 30CM*全寬*留給塗料商一片與實驗課一片。若背塗非B字頭塗料則留給塗料商2片與實驗課2片 (RMK00053) . 使用表調生產 (RMK00053) . 【色差】1.1.此客戶對面漆(非B開頭之色碼)目視色差要求較高,請依限度樣本進行目視色差管制★--->發生過訴賠 (RMK00248) . 【色差】1.2.若針對特殊顏色需特別管理時，請品檢忽略1.1.的規定以特別規定為主 (RMK00248) . 此經銷商保證平均厚度在1/2厚度公差內，厚度量測NG時，如單位長度符合範圍，請放行 (RMK00402) . 【捲取】注意！本單為直立式包裝。禁用STAGGER捲取送包裝！送RCL重處理例外。 (RMK00512) . 【抽氣量】白色系在CC1生產時,FINISH抽氣量請設定250,如生產中發生色差b值異常升高,請股長再加大抽氣量因應 (RMK00560) . 【美加訂單生產注意事項-CCP】1.請烤漆入口依照正背面漆鋼捲投向規定進行鋼捲投入。 (RMK00717) . 【美加訂單生產注意事項-CCP】2.烤漆入口依照鋼捲投向規定進行鋼捲投入。(CR1/CG1 CR2/CG2-->正向入料。CR1/CG2 CR2/CG1-->反向入料) (RMK00717) . 【美加訂單生產注意事項-CCP】3.此訂單背面漆一律採Nature塗裝，塗裝黏度設定40秒以上 (RMK00717) | 訂單:2505EFE036/001 CC2 <生產備註> 事項如下 . 【板形】 FLATNESS 板形≦12 I-UNIT（≦0.7％） (RMK-E_CHIN) . 正面面漆(20U)及正面總膜厚(25U)要求管制90%以上之膜厚,未達標準降級. (RMK00053) . 若背面面漆(20U)及背面總膜厚(25U)時要求管制90%以上之膜厚,未達標準降級 (RMK00053) . 面漆=18U(90%)~請購基準22U(110%),標準板總膜厚=5+20U(100%面漆). (RMK00053) . 30CM*全寬*留給塗料商一片與實驗課一片。若背塗非B字頭塗料則留給塗料商2片與實驗課2片 (RMK00053) . 使用表調生產 (RMK00053) . 20120627晨會決議 CC2生產 PPGI 時請使用表調 (RMK00191) . 【色差】1.1.此客戶對面漆(非B開頭之色碼)目視色差要求較高,請依限度樣本進行目視色差管制★--->發生過訴賠 (RMK00248) . 【色差】1.2.若針對特殊顏色需特別管理時，請品檢忽略1.1.的規定以特別規定為主 (RMK00248) . 此經銷商保證平均厚度在1/2厚度公差內，厚度量測NG時，如單位長度符合範圍，請放行 (RMK00402) . 【捲取】注意！本單為直立式包裝。禁用STAGGER捲取送包裝！送RCL重處理例外。 (RMK00512) . 【抽氣量】白色系在CC1生產時,FINISH抽氣量請設定250,如生產中發生色差b值異常升高,請股長再加大抽氣量因應 (RMK00560) . 【美加訂單生產注意事項-CCP】1.請烤漆入口依照正背面漆鋼捲投向規定進行鋼捲投入。 (RMK00717) . 【美加訂單生產注意事項-CCP】2.烤漆入口依照鋼捲投向規定進行鋼捲投入。(CR1/CG1 CR2/CG2-->正向入料。CR1/CG2 CR2/CG1-->反向入料) (RMK00717) . 【美加訂單生產注意事項-CCP】3.此訂單背面漆一律採Nature塗裝，塗裝黏度設定40秒以上 (RMK00717) | 訂單:2505EFE036/001 RCL <生產備註> 事項如下 . 【捲取】注意！本單為直立式包裝。禁用STAGGER捲取送包裝！送RCL重處理例外。 (RMK00512) | 訂單:2505EFE036/001 CCPK 無 <生產備註> 事項 | 訂單:2505EFE036/001 CGQC <品檢備註> 事項如下 . 【板形】 FLATNESS 板形≦12 I-UNIT（≦0.7％） (RMK-E_CHIN) . 鍍鋅表面不可有鋅痕、壓痕、凹陷、及刮傷 、應變痕等 (RMK00053) | 訂單:2505EFE036/001 CCQC <品檢備註> 事項如下 . 【板形】 FLATNESS 板形≦12 I-UNIT（≦0.7％） (RMK-E_CHIN) . 正面面漆(20U)及正面總膜厚(25U)要求管制90%以上之膜厚,未達標準降級. (RMK00053) . 若背面面漆(20U)及背面總膜厚(25U)時要求管制90%以上之膜厚,未達標準降級 (RMK00053) . 面漆=18U(90%)~請購基準22U(110%),標準板總膜厚=5+20U(100%面漆). (RMK00053) . 30CM*全寬*留給塗料商一片與實驗課一片。若背塗非B字頭塗料則留給塗料商2片與實驗課2片 (RMK00053) . 【色差】1.1.此客戶對面漆(非B開頭之色碼)目視色差要求較高,請依限度樣本進行目視色差管制★--->發生過訴賠 (RMK00248) . 【色差】1.2.若針對特殊顏色需特別管理時，請品檢忽略1.1.的規定以特別規定為主 (RMK00248) . 【捲取】注意！本單為直立式包裝。禁用STAGGER捲取送包裝！送RCL重處理例外。 (RMK00512) | 訂單:2505EFE036/001 TOL 無 <生產備註> 事項 | 【板形】 FLATNESS 板形≦12 I-UNIT（≦0.7％）^^/CG1/CG2/CC1/CC2/CGQC/CCQC/^^ <<.E_CHIN 2025/04/17 08:33.>> | 訂單 2505EFE036/001 修改記錄如下: 20250416 14:19:10 (06023) 退火碼: >> H2, 用途碼: >> COG003, 背面標示: >> S000, 訂單背面顏色(五碼): >> BW73A, 背面漆膜厚: >> NOM, 背面漆塗漆型式幾塗幾烤: >> 2, 鉻酸鹽: >> Z, 訂單厚度: >> 0.015, 訂單重: >> 40, 重量容許率(下限): >> 10, 重量容許率(上限): >> 10, 訂單寬度: >> 40.5, 鍍製方式: >> AC, 鋼捲內徑: >> 508, 鋼捲下限重: >> 2.5, 鋼捲上限重: >> 4.5, 壓花條件碼: >> -, 表面花紋: >> Z, 綠色識別碼: >> -, 印刷輥號: >> -, 產品代碼: >> PPGI, 皮膜碼: >> -, 單位別: >> I, 油品種類: >> Z, 塗油量: >> Z, 包裝代碼: >> E0 , 保護膜碼: >> -, 客戶試片取樣型式: >> -, 調質碼: >> S, 套筒碼: >> P , 規格: >> A653SSGR80, 製造標準: >> ASTM, 表面處理劑種類: >> Z, 表面處理劑塗佈量: >> Z, 伸長率測試: >> N, 硬度測試碼: >> N, 抗拉強度測試: >> N, 降伏強度測試: >> N, 訂單正面顏色(五碼): >> SWS2A, 正面漆膜厚: >> 25, 正面漆塗漆型式幾塗幾烤: >> 2, 修邊碼: >> Y, 重量碼: >> AW, 鋼捲捲向: >> O, 鍍層碼: >> G90, | F:保證1/2 ASTM 厚度公差
PPGL | 2505EFE037/001 | 1. 提醒：住友"美加"區要求只能下"超耐候屋頂(保證年限)" (OFP00177)-{.不符.} | 1. 製造標準為MS、ASTM或銷新加坡之訂單，若無技術指定優先用料，請優先使用國內料，勿使用ANFEN (OFP00406)-{.不符.} 2. 提醒：客戶"WESTMAN STEEL"HR配 《HR寬度－訂單寬度=15～30》 (OFP00722)-{.不符.} 3. 提醒：客戶"WESTMAN STEEL"HR配 《HR寬度－訂單寬度=15～30》 (OFP00723)-{.不符.} | 1. 提醒：住友"美加"區要求只能下"超耐候屋頂(保證年限)" (OFP00177)-{.不符.} 2. 製造標準為MS、ASTM或銷新加坡之訂單，若無技術指定優先用料，請優先使用國內料，勿使用ANFEN (OFP00406)-{.不符.} 3. 【提醒】！本單為直立式包裝，嚴禁鍍鋅或烤漆後以STAGGER捲取 (OFP00451)-{.不符.} 4. ※超耐候一系列用途要確認是否有英制公差需求，有英制公差需求時選配碼用ON027※ (OFP00680)-{.不符.} 5. ●WESTMAN PPGL背漆轉印 『指定生產線別-- CR1 +CG1 或 CR2+CG2 生產』● (OFP00720)-{.不符.} 6. ●WESTMAN PPGL背漆轉印 『指定生產線別-- CR1 +CG1 或 CR2+CG2 生產』● (OFP00721)-{.不符.} 7. 提醒：客戶"WESTMAN STEEL"HR配 《HR寬度－訂單寬度=15～30》 (OFP00722)-{.不符.} 8. 提醒：客戶"WESTMAN STEEL"HR配 《HR寬度－訂單寬度=15～30》 (OFP00723)-{.不符.} 9. ☆☆☆提醒！WESTMAN PPGL背漆轉印 指定生產線別☆☆☆ (OFP00726)-{.不符.} 10. 此經銷商有簽訂1/2厚度公差保證(無厚度變異),請調整冷軋與鍍鋅厚度公差管制範圍. 保證 ASTM 厚度公差 (OFP00180)-{.不符.} | 訂單:2505EFE037/001 CPL <生產備註> 事項如下 . 除HGI/ HGL 訂單邊緣不噴油. 其餘皆側緣噴油 (RMK00285) . 【美加訂單生產注意事項-CPL】1.客戶美加地區訂單實施修邊刀最大使用顆數上限(20顆) (RMK00717) . 【美加訂單生產注意事項-CPL】2.排程備註:注意修邊品質與毛邊 (RMK00717) . 【美加訂單生產注意事項-CPL】3.去毛邊輥的管制：兩側壓力均設定1.0 kg/cm2 (RMK00717) | 訂單:2505EFE037/001 CR1 <生產備註> 事項如下 . 此經銷商保證平均厚度在1/2厚度公差內，厚度量測NG時，如單位長度符合範圍，請放行 (RMK00402) . 【美加訂單生產注意事項-CR】1.兩側各加開一個spot cooling增加冷卻效果。 (RMK00717) . 【美加訂單生產注意事項-CR】2.發生毛邊時，請降速生產減輕毛邊程度，暫留討論後再處置。 (RMK00717) | 訂單:2505EFE037/001 CR2 <生產備註> 事項如下 . 此經銷商保證平均厚度在1/2厚度公差內，厚度量測NG時，如單位長度符合範圍，請放行 (RMK00402) . 【美加訂單生產注意事項-CR】1.兩側各加開一個spot cooling增加冷卻效果。 (RMK00717) . 【美加訂單生產注意事項-CR】2.發生毛邊時，請降速生產減輕毛邊程度，暫留討論後再處置。 (RMK00717) | 訂單:2505EFE037/001 CG1 <生產備註> 事項如下 . 【板形】 FLATNESS 板形≦12 I-UNIT（≦0.7％） (RMK-E_CHIN) . 鍍鋅表面不可有鋅痕、壓痕、凹陷、及刮傷 、應變痕等。 (RMK00054) . 此經銷商保證平均厚度在1/2厚度公差內，厚度量測NG時，如單位長度符合範圍，請放行 (RMK00402) . 鍍層 AZ150 (含) 以上 , 鋅花等級 C~E 目標D，避免鋅花晶界明顯後續造成烤漆點狀未塗漆。 (RMK00565) . 【美加訂單生產注意事項-CG1】副操確認完回控制室後，於生產排程鋼號旁簽名紀錄，以利後續追查(該排程生產完，排程單將保留)。 (RMK00717) . 【美加訂單生產注意事項-CG1】中央段副操每顆銲道出Pot時觀察銲道同時，確認Beaver Tail與鋼板接觸之Guide Roll羊毛氈狀況，並適時添加潤滑油(避免乾掉)。 (RMK00717) | 訂單:2505EFE037/001 CG2 <生產備註> 事項如下 . 【板形】 FLATNESS 板形≦12 I-UNIT（≦0.7％） (RMK-E_CHIN) . 鍍鋅表面不可有鋅痕、壓痕、凹陷、及刮傷 、應變痕等。 (RMK00054) . 此經銷商保證平均厚度在1/2厚度公差內，厚度量測NG時，如單位長度符合範圍，請放行 (RMK00402) . 鍍層 AZ150 (含) 以上 , 鋅花等級 C~E 目標D，避免鋅花晶界明顯後續造成烤漆點狀未塗漆。 (RMK00565) . 【美加訂單生產注意事項-CG2】1.使用SUB-NOZZLE (RMK00717) | 訂單:2505EFE037/001 CC1 <生產備註> 事項如下 . 【板形】 FLATNESS 板形≦12 I-UNIT（≦0.7％） (RMK-E_CHIN) . 正面面漆(20U)及正面總膜厚(25U)要求管制90%以上之膜厚,未達標準降級. (RMK00054) . 若背面面漆(20U)及背面總膜厚(25U)時要求管制90%以上之膜厚,未達標準降級 (RMK00054) . 面漆=18U(90%)~請購基準22U(110%),標準板總膜厚=5+20U(100%面漆). (RMK00054) . 30CM*全寬*留1塊給LAB及1塊給塗料商, (RMK00054) . 【色差】1.1.此客戶對面漆(非B開頭之色碼)目視色差要求較高,請依限度樣本進行目視色差管制★--->發生過訴賠 (RMK00248) . 【色差】1.2.若針對特殊顏色需特別管理時，請品檢忽略1.1.的規定以特別規定為主 (RMK00248) . 此經銷商保證平均厚度在1/2厚度公差內，厚度量測NG時，如單位長度符合範圍，請放行 (RMK00402) . 【捲取】注意！本單為直立式包裝。禁用STAGGER捲取送包裝！送RCL重處理例外。 (RMK00512) . 【水痕】因TOP 為YCP 近似深黑色水痕可能嚴重，因此指定CC1生產注意W/Q 使用純水與水量控制 (RMK00588) . 【美加訂單生產注意事項-CCP】1.請烤漆入口依照正背面漆鋼捲投向規定進行鋼捲投入。 (RMK00717) . 【美加訂單生產注意事項-CCP】2.烤漆入口依照鋼捲投向規定進行鋼捲投入。(CR1/CG1 CR2/CG2-->正向入料。CR1/CG2 CR2/CG1-->反向入料) (RMK00717) . 【美加訂單生產注意事項-CCP】3.此訂單背面漆一律採Nature塗裝，塗裝黏度設定40秒以上 (RMK00717) | 訂單:2505EFE037/001 CC2 <生產備註> 事項如下 . 【板形】 FLATNESS 板形≦12 I-UNIT（≦0.7％） (RMK-E_CHIN) . 正面面漆(20U)及正面總膜厚(25U)要求管制90%以上之膜厚,未達標準降級. (RMK00054) . 若背面面漆(20U)及背面總膜厚(25U)時要求管制90%以上之膜厚,未達標準降級 (RMK00054) . 面漆=18U(90%)~請購基準22U(110%),標準板總膜厚=5+20U(100%面漆). (RMK00054) . 30CM*全寬*留1塊給LAB及1塊給塗料商, (RMK00054) . 【色差】1.1.此客戶對面漆(非B開頭之色碼)目視色差要求較高,請依限度樣本進行目視色差管制★--->發生過訴賠 (RMK00248) . 【色差】1.2.若針對特殊顏色需特別管理時，請品檢忽略1.1.的規定以特別規定為主 (RMK00248) . 此經銷商保證平均厚度在1/2厚度公差內，厚度量測NG時，如單位長度符合範圍，請放行 (RMK00402) . 【捲取】注意！本單為直立式包裝。禁用STAGGER捲取送包裝！送RCL重處理例外。 (RMK00512) . 【水痕】因TOP 為YCP 近似深黑色水痕可能嚴重，因此指定CC1生產注意W/Q 使用純水與水量控制 (RMK00588) . 【美加訂單生產注意事項-CCP】1.請烤漆入口依照正背面漆鋼捲投向規定進行鋼捲投入。 (RMK00717) . 【美加訂單生產注意事項-CCP】2.烤漆入口依照鋼捲投向規定進行鋼捲投入。(CR1/CG1 CR2/CG2-->正向入料。CR1/CG2 CR2/CG1-->反向入料) (RMK00717) . 【美加訂單生產注意事項-CCP】3.此訂單背面漆一律採Nature塗裝，塗裝黏度設定40秒以上 (RMK00717) | 訂單:2505EFE037/001 RCL <生產備註> 事項如下 . 【捲取】注意！本單為直立式包裝。禁用STAGGER捲取送包裝！送RCL重處理例外。 (RMK00512) | 訂單:2505EFE037/001 CCPK 無 <生產備註> 事項 | 訂單:2505EFE037/001 CGQC <品檢備註> 事項如下 . 【板形】 FLATNESS 板形≦12 I-UNIT（≦0.7％） (RMK-E_CHIN) . 鍍層 AZ150 (含) 以上 , 鋅花等級 C~E 目標D，避免鋅花晶界明顯後續造成烤漆點狀未塗漆。 (RMK00565) | 訂單:2505EFE037/001 CCQC <品檢備註> 事項如下 . 【板形】 FLATNESS 板形≦12 I-UNIT（≦0.7％） (RMK-E_CHIN) . 【色差】1.1.此客戶對面漆(非B開頭之色碼)目視色差要求較高,請依限度樣本進行目視色差管制★--->發生過訴賠 (RMK00248) . 【色差】1.2.若針對特殊顏色需特別管理時，請品檢忽略1.1.的規定以特別規定為主 (RMK00248) . 【捲取】注意！本單為直立式包裝。禁用STAGGER捲取送包裝！送RCL重處理例外。 (RMK00512) . 【水痕】因TOP 為YCP 近似深黑色水痕可能嚴重，因此指定CC1生產注意W/Q 使用純水與水量控制 (RMK00588) | 訂單:2505EFE037/001 TOL 無 <生產備註> 事項 | 【板形】 FLATNESS 板形≦12 I-UNIT（≦0.7％）^^/CG1/CG2/CC1/CC2/CGQC/CCQC/^^ <<.E_CHIN 2025/04/17 13:11.>> | 訂單 2505EFE037/001 修改記錄如下: 20250416 09:56:55 (25010) 退火碼: >> H2, 用途碼: >> COG007, 背面標示: >> S000, 訂單背面顏色(五碼): >> BW73Z, 背面漆膜厚: >> NOM, 背面漆塗漆型式幾塗幾烤: >> 2, 鉻酸鹽: >> Z, 訂單厚度: >> 0.015, 訂單重: >> 100, 重量容許率(下限): >> 10, 重量容許率(上限): >> 10, 訂單寬度: >> 40.5, 鍍製方式: >> AC, 鋼捲內徑: >> 508, 鋼捲下限重: >> 2.5, 鋼捲上限重: >> 4.5, 壓花條件碼: >> -, 表面花紋: >> R, 綠色識別碼: >> -, 印刷輥號: >> -, 產品代碼: >> PPGL, 皮膜碼: >> -, 單位別: >> I, 油品種類: >> Z, 塗油量: >> Z, 包裝代碼: >> E0 , 保護膜碼: >> -, 客戶試片取樣型式: >> -, 調質碼: >> S, 套筒碼: >> P , 規格: >> A792SSGR80, 製造標準: >> ASTM, 表面處理劑種類: >> Z, 表面處理劑塗佈量: >> Z, 伸長率測試: >> N, 硬度測試碼: >> N, 抗拉強度測試: >> N, 降伏強度測試: >> N, 厚度變異: >> 0, 訂單正面顏色(五碼): >> SYT9P, 正面漆膜厚: >> 25, 正面漆塗漆型式幾塗幾烤: >> 2, 修邊碼: >> Y, 重量碼: >> AW, 鋼捲捲向: >> O, 鍍層碼: >> AZ50, | F:保證1/2 ASTM 厚度公差
PPGL | 2505EFE037/002 |  | 1. 製造標準為MS、ASTM或銷新加坡之訂單，若無技術指定優先用料，請優先使用國內料，勿使用ANFEN (OFP00406)-{.不符.} 2. 提醒：客戶"WESTMAN STEEL"HR配 《HR寬度－訂單寬度=15～30》 (OFP00722)-{.不符.} 3. 提醒：客戶"WESTMAN STEEL"HR配 《HR寬度－訂單寬度=15～30》 (OFP00723)-{.不符.} | 1. 製造標準為MS、ASTM或銷新加坡之訂單，若無技術指定優先用料，請優先使用國內料，勿使用ANFEN (OFP00406)-{.不符.} 2. 【提醒】！本單為直立式包裝，嚴禁鍍鋅或烤漆後以STAGGER捲取 (OFP00451)-{.不符.} 3. ※超耐候一系列用途要確認是否有英制公差需求，有英制公差需求時選配碼用ON027※ (OFP00680)-{.不符.} 4. ●WESTMAN PPGL背漆轉印 『指定生產線別-- CR1 +CG1 或 CR2+CG2 生產』● (OFP00720)-{.不符.} 5. ●WESTMAN PPGL背漆轉印 『指定生產線別-- CR1 +CG1 或 CR2+CG2 生產』● (OFP00721)-{.不符.} 6. 提醒：客戶"WESTMAN STEEL"HR配 《HR寬度－訂單寬度=15～30》 (OFP00722)-{.不符.} 7. 提醒：客戶"WESTMAN STEEL"HR配 《HR寬度－訂單寬度=15～30》 (OFP00723)-{.不符.} 8. ☆☆☆提醒！WESTMAN PPGL背漆轉印 指定生產線別☆☆☆ (OFP00726)-{.不符.} 9. 此經銷商有簽訂1/2厚度公差保證(無厚度變異),請調整冷軋與鍍鋅厚度公差管制範圍. 保證 ASTM 厚度公差 (OFP00180)-{.不符.} | 訂單:2505EFE037/002 CPL <生產備註> 事項如下 . 除HGI/ HGL 訂單邊緣不噴油. 其餘皆側緣噴油 (RMK00285) . 【美加訂單生產注意事項-CPL】1.客戶美加地區訂單實施修邊刀最大使用顆數上限(20顆) (RMK00717) . 【美加訂單生產注意事項-CPL】2.排程備註:注意修邊品質與毛邊 (RMK00717) . 【美加訂單生產注意事項-CPL】3.去毛邊輥的管制：兩側壓力均設定1.0 kg/cm2 (RMK00717) | 訂單:2505EFE037/002 CR1 <生產備註> 事項如下 . 此經銷商保證平均厚度在1/2厚度公差內，厚度量測NG時，如單位長度符合範圍，請放行 (RMK00402) . 【美加訂單生產注意事項-CR】1.兩側各加開一個spot cooling增加冷卻效果。 (RMK00717) . 【美加訂單生產注意事項-CR】2.發生毛邊時，請降速生產減輕毛邊程度，暫留討論後再處置。 (RMK00717) | 訂單:2505EFE037/002 CR2 <生產備註> 事項如下 . 此經銷商保證平均厚度在1/2厚度公差內，厚度量測NG時，如單位長度符合範圍，請放行 (RMK00402) . 【美加訂單生產注意事項-CR】1.兩側各加開一個spot cooling增加冷卻效果。 (RMK00717) . 【美加訂單生產注意事項-CR】2.發生毛邊時，請降速生產減輕毛邊程度，暫留討論後再處置。 (RMK00717) | 訂單:2505EFE037/002 CG1 <生產備註> 事項如下 . 【板形】 FLATNESS 板形≦12 I-UNIT（≦0.7％） (RMK-E_CHIN) . 鍍鋅表面不可有鋅痕、壓痕、凹陷、及刮傷 、應變痕等。 (RMK00054) . 此經銷商保證平均厚度在1/2厚度公差內，厚度量測NG時，如單位長度符合範圍，請放行 (RMK00402) . 鍍層 AZ150 (含) 以上 , 鋅花等級 C~E 目標D，避免鋅花晶界明顯後續造成烤漆點狀未塗漆。 (RMK00565) . 【美加訂單生產注意事項-CG1】副操確認完回控制室後，於生產排程鋼號旁簽名紀錄，以利後續追查(該排程生產完，排程單將保留)。 (RMK00717) . 【美加訂單生產注意事項-CG1】中央段副操每顆銲道出Pot時觀察銲道同時，確認Beaver Tail與鋼板接觸之Guide Roll羊毛氈狀況，並適時添加潤滑油(避免乾掉)。 (RMK00717) | 訂單:2505EFE037/002 CG2 <生產備註> 事項如下 . 【板形】 FLATNESS 板形≦12 I-UNIT（≦0.7％） (RMK-E_CHIN) . 鍍鋅表面不可有鋅痕、壓痕、凹陷、及刮傷 、應變痕等。 (RMK00054) . 此經銷商保證平均厚度在1/2厚度公差內，厚度量測NG時，如單位長度符合範圍，請放行 (RMK00402) . 鍍層 AZ150 (含) 以上 , 鋅花等級 C~E 目標D，避免鋅花晶界明顯後續造成烤漆點狀未塗漆。 (RMK00565) . 【美加訂單生產注意事項-CG2】1.使用SUB-NOZZLE (RMK00717) | 訂單:2505EFE037/002 CC1 <生產備註> 事項如下 . 【板形】 FLATNESS 板形≦12 I-UNIT（≦0.7％） (RMK-E_CHIN) . 正面面漆(20U)及正面總膜厚(25U)要求管制90%以上之膜厚,未達標準降級. (RMK00054) . 若背面面漆(20U)及背面總膜厚(25U)時要求管制90%以上之膜厚,未達標準降級 (RMK00054) . 面漆=18U(90%)~請購基準22U(110%),標準板總膜厚=5+20U(100%面漆). (RMK00054) . 30CM*全寬*留1塊給LAB及1塊給塗料商, (RMK00054) . 【色差】1.1.此客戶對面漆(非B開頭之色碼)目視色差要求較高,請依限度樣本進行目視色差管制★--->發生過訴賠 (RMK00248) . 【色差】1.2.若針對特殊顏色需特別管理時，請品檢忽略1.1.的規定以特別規定為主 (RMK00248) . 此經銷商保證平均厚度在1/2厚度公差內，厚度量測NG時，如單位長度符合範圍，請放行 (RMK00402) . 【捲取】注意！本單為直立式包裝。禁用STAGGER捲取送包裝！送RCL重處理例外。 (RMK00512) . 【美加訂單生產注意事項-CCP】1.請烤漆入口依照正背面漆鋼捲投向規定進行鋼捲投入。 (RMK00717) . 【美加訂單生產注意事項-CCP】2.烤漆入口依照鋼捲投向規定進行鋼捲投入。(CR1/CG1 CR2/CG2-->正向入料。CR1/CG2 CR2/CG1-->反向入料) (RMK00717) . 【美加訂單生產注意事項-CCP】3.此訂單背面漆一律採Nature塗裝，塗裝黏度設定40秒以上 (RMK00717) | 訂單:2505EFE037/002 CC2 <生產備註> 事項如下 . 【板形】 FLATNESS 板形≦12 I-UNIT（≦0.7％） (RMK-E_CHIN) . 正面面漆(20U)及正面總膜厚(25U)要求管制90%以上之膜厚,未達標準降級. (RMK00054) . 若背面面漆(20U)及背面總膜厚(25U)時要求管制90%以上之膜厚,未達標準降級 (RMK00054) . 面漆=18U(90%)~請購基準22U(110%),標準板總膜厚=5+20U(100%面漆). (RMK00054) . 30CM*全寬*留1塊給LAB及1塊給塗料商, (RMK00054) . 【色差】1.1.此客戶對面漆(非B開頭之色碼)目視色差要求較高,請依限度樣本進行目視色差管制★--->發生過訴賠 (RMK00248) . 【色差】1.2.若針對特殊顏色需特別管理時，請品檢忽略1.1.的規定以特別規定為主 (RMK00248) . 此經銷商保證平均厚度在1/2厚度公差內，厚度量測NG時，如單位長度符合範圍，請放行 (RMK00402) . 【捲取】注意！本單為直立式包裝。禁用STAGGER捲取送包裝！送RCL重處理例外。 (RMK00512) . 【美加訂單生產注意事項-CCP】1.請烤漆入口依照正背面漆鋼捲投向規定進行鋼捲投入。 (RMK00717) . 【美加訂單生產注意事項-CCP】2.烤漆入口依照鋼捲投向規定進行鋼捲投入。(CR1/CG1 CR2/CG2-->正向入料。CR1/CG2 CR2/CG1-->反向入料) (RMK00717) . 【美加訂單生產注意事項-CCP】3.此訂單背面漆一律採Nature塗裝，塗裝黏度設定40秒以上 (RMK00717) | 訂單:2505EFE037/002 RCL <生產備註> 事項如下 . 【捲取】注意！本單為直立式包裝。禁用STAGGER捲取送包裝！送RCL重處理例外。 (RMK00512) | 訂單:2505EFE037/002 CCPK 無 <生產備註> 事項 | 訂單:2505EFE037/002 CGQC <品檢備註> 事項如下 . 【板形】 FLATNESS 板形≦12 I-UNIT（≦0.7％） (RMK-E_CHIN) . 鍍層 AZ150 (含) 以上 , 鋅花等級 C~E 目標D，避免鋅花晶界明顯後續造成烤漆點狀未塗漆。 (RMK00565) | 訂單:2505EFE037/002 CCQC <品檢備註> 事項如下 . 【板形】 FLATNESS 板形≦12 I-UNIT（≦0.7％） (RMK-E_CHIN) . 【色差】1.1.此客戶對面漆(非B開頭之色碼)目視色差要求較高,請依限度樣本進行目視色差管制★--->發生過訴賠 (RMK00248) . 【色差】1.2.若針對特殊顏色需特別管理時，請品檢忽略1.1.的規定以特別規定為主 (RMK00248) . 【捲取】注意！本單為直立式包裝。禁用STAGGER捲取送包裝！送RCL重處理例外。 (RMK00512) | 訂單:2505EFE037/002 TOL 無 <生產備註> 事項 | 【板形】 FLATNESS 板形≦12 I-UNIT（≦0.7％）^^/CG1/CG2/CC1/CC2/CGQC/CCQC/^^ <<.E_CHIN 2025/04/17 13:11.>> | 訂單 2505EFE037/002 修改記錄如下: 20250416 10:01:28 (25010) 退火碼: >> H2, 用途碼: >> COG007, 背面標示: >> S000, 訂單背面顏色(五碼): >> BW73Z, 背面漆膜厚: >> NOM, 背面漆塗漆型式幾塗幾烤: >> 2, 鉻酸鹽: >> Z, 訂單厚度: >> 0.015, 訂單重: >> 40, 重量容許率(下限): >> 10, 重量容許率(上限): >> 10, 訂單寬度: >> 40.5, 鍍製方式: >> AC, 鋼捲內徑: >> 508, 鋼捲下限重: >> 2.5, 鋼捲上限重: >> 4.5, 壓花條件碼: >> -, 表面花紋: >> R, 綠色識別碼: >> -, 印刷輥號: >> -, 產品代碼: >> PPGL, 皮膜碼: >> -, 單位別: >> I, 油品種類: >> Z, 塗油量: >> Z, 包裝代碼: >> E0 , 保護膜碼: >> -, 客戶試片取樣型式: >> -, 調質碼: >> S, 套筒碼: >> P , 規格: >> A792SSGR80, 製造標準: >> ASTM, 表面處理劑種類: >> Z, 表面處理劑塗佈量: >> Z, 伸長率測試: >> N, 硬度測試碼: >> N, 抗拉強度測試: >> N, 降伏強度測試: >> N, 厚度變異: >> 0, 訂單正面顏色(五碼): >> SBH5Y, 正面漆膜厚: >> 25, 正面漆塗漆型式幾塗幾烤: >> 2, 修邊碼: >> Y, 重量碼: >> AW, 鋼捲捲向: >> O, 鍍層碼: >> AZ50, 20250416 14:20:01 (06023) 用途碼: COG007 >> COG003, | F:保證1/2 ASTM 厚度公差
PPGL | 2505EFE038/001 |  | 1. 製造標準為MS、ASTM或銷新加坡之訂單，若無技術指定優先用料，請優先使用國內料，勿使用ANFEN (OFP00406)-{.不符.} 2. 提醒：客戶"WESTMAN STEEL"HR配 《HR寬度－訂單寬度=15～30》 (OFP00722)-{.不符.} 3. 提醒：客戶"WESTMAN STEEL"HR配 《HR寬度－訂單寬度=15～30》 (OFP00723)-{.不符.} | 1. 製造標準為MS、ASTM或銷新加坡之訂單，若無技術指定優先用料，請優先使用國內料，勿使用ANFEN (OFP00406)-{.不符.} 2. 【提醒】！本單為直立式包裝，嚴禁鍍鋅或烤漆後以STAGGER捲取 (OFP00451)-{.不符.} 3. ※超耐候一系列用途要確認是否有英制公差需求，有英制公差需求時選配碼用ON027※ (OFP00680)-{.不符.} 4. ●WESTMAN PPGL背漆轉印 『指定生產線別-- CR1 +CG1 或 CR2+CG2 生產』● (OFP00720)-{.不符.} 5. ●WESTMAN PPGL背漆轉印 『指定生產線別-- CR1 +CG1 或 CR2+CG2 生產』● (OFP00721)-{.不符.} 6. 提醒：客戶"WESTMAN STEEL"HR配 《HR寬度－訂單寬度=15～30》 (OFP00722)-{.不符.} 7. 提醒：客戶"WESTMAN STEEL"HR配 《HR寬度－訂單寬度=15～30》 (OFP00723)-{.不符.} 8. ☆☆☆提醒！WESTMAN PPGL背漆轉印 指定生產線別☆☆☆ (OFP00726)-{.不符.} 9. 此經銷商有簽訂1/2厚度公差保證(無厚度變異),請調整冷軋與鍍鋅厚度公差管制範圍. 保證 ASTM 厚度公差 (OFP00180)-{.不符.} | 訂單:2505EFE038/001 CPL <生產備註> 事項如下 . 除HGI/ HGL 訂單邊緣不噴油. 其餘皆側緣噴油 (RMK00285) . 【美加訂單生產注意事項-CPL】1.客戶美加地區訂單實施修邊刀最大使用顆數上限(20顆) (RMK00717) . 【美加訂單生產注意事項-CPL】2.排程備註:注意修邊品質與毛邊 (RMK00717) . 【美加訂單生產注意事項-CPL】3.去毛邊輥的管制：兩側壓力均設定1.0 kg/cm2 (RMK00717) | 訂單:2505EFE038/001 CR1 <生產備註> 事項如下 . 此經銷商保證平均厚度在1/2厚度公差內，厚度量測NG時，如單位長度符合範圍，請放行 (RMK00402) . 【美加訂單生產注意事項-CR】1.兩側各加開一個spot cooling增加冷卻效果。 (RMK00717) . 【美加訂單生產注意事項-CR】2.發生毛邊時，請降速生產減輕毛邊程度，暫留討論後再處置。 (RMK00717) | 訂單:2505EFE038/001 CR2 <生產備註> 事項如下 . 此經銷商保證平均厚度在1/2厚度公差內，厚度量測NG時，如單位長度符合範圍，請放行 (RMK00402) . 【美加訂單生產注意事項-CR】1.兩側各加開一個spot cooling增加冷卻效果。 (RMK00717) . 【美加訂單生產注意事項-CR】2.發生毛邊時，請降速生產減輕毛邊程度，暫留討論後再處置。 (RMK00717) | 訂單:2505EFE038/001 CG1 <生產備註> 事項如下 . 【板形】 FLATNESS 板形≦12 I-UNIT（≦0.7％） (RMK-E_CHIN) . 鍍鋅表面不可有鋅痕、壓痕、凹陷、及刮傷 、應變痕等。 (RMK00054) . 此經銷商保證平均厚度在1/2厚度公差內，厚度量測NG時，如單位長度符合範圍，請放行 (RMK00402) . 鍍層 AZ150 (含) 以上 , 鋅花等級 C~E 目標D，避免鋅花晶界明顯後續造成烤漆點狀未塗漆。 (RMK00565) . 【美加訂單生產注意事項-CG1】副操確認完回控制室後，於生產排程鋼號旁簽名紀錄，以利後續追查(該排程生產完，排程單將保留)。 (RMK00717) . 【美加訂單生產注意事項-CG1】中央段副操每顆銲道出Pot時觀察銲道同時，確認Beaver Tail與鋼板接觸之Guide Roll羊毛氈狀況，並適時添加潤滑油(避免乾掉)。 (RMK00717) | 訂單:2505EFE038/001 CG2 <生產備註> 事項如下 . 【板形】 FLATNESS 板形≦12 I-UNIT（≦0.7％） (RMK-E_CHIN) . 鍍鋅表面不可有鋅痕、壓痕、凹陷、及刮傷 、應變痕等。 (RMK00054) . 此經銷商保證平均厚度在1/2厚度公差內，厚度量測NG時，如單位長度符合範圍，請放行 (RMK00402) . 鍍層 AZ150 (含) 以上 , 鋅花等級 C~E 目標D，避免鋅花晶界明顯後續造成烤漆點狀未塗漆。 (RMK00565) . 【美加訂單生產注意事項-CG2】1.使用SUB-NOZZLE (RMK00717) | 訂單:2505EFE038/001 CC1 <生產備註> 事項如下 . 【板形】 FLATNESS 板形≦12 I-UNIT（≦0.7％） (RMK-E_CHIN) . 正面面漆(20U)及正面總膜厚(25U)要求管制90%以上之膜厚,未達標準降級. (RMK00054) . 若背面面漆(20U)及背面總膜厚(25U)時要求管制90%以上之膜厚,未達標準降級 (RMK00054) . 面漆=18U(90%)~請購基準22U(110%),標準板總膜厚=5+20U(100%面漆). (RMK00054) . 30CM*全寬*留1塊給LAB及1塊給塗料商, (RMK00054) . 【色差】1.1.此客戶對面漆(非B開頭之色碼)目視色差要求較高,請依限度樣本進行目視色差管制★--->發生過訴賠 (RMK00248) . 【色差】1.2.若針對特殊顏色需特別管理時，請品檢忽略1.1.的規定以特別規定為主 (RMK00248) . 此經銷商保證平均厚度在1/2厚度公差內，厚度量測NG時，如單位長度符合範圍，請放行 (RMK00402) . 【捲取】注意！本單為直立式包裝。禁用STAGGER捲取送包裝！送RCL重處理例外。 (RMK00512) . 【美加訂單生產注意事項-CCP】1.請烤漆入口依照正背面漆鋼捲投向規定進行鋼捲投入。 (RMK00717) . 【美加訂單生產注意事項-CCP】2.烤漆入口依照鋼捲投向規定進行鋼捲投入。(CR1/CG1 CR2/CG2-->正向入料。CR1/CG2 CR2/CG1-->反向入料) (RMK00717) . 【美加訂單生產注意事項-CCP】3.此訂單背面漆一律採Nature塗裝，塗裝黏度設定40秒以上 (RMK00717) | 訂單:2505EFE038/001 CC2 <生產備註> 事項如下 . 【板形】 FLATNESS 板形≦12 I-UNIT（≦0.7％） (RMK-E_CHIN) . 正面面漆(20U)及正面總膜厚(25U)要求管制90%以上之膜厚,未達標準降級. (RMK00054) . 若背面面漆(20U)及背面總膜厚(25U)時要求管制90%以上之膜厚,未達標準降級 (RMK00054) . 面漆=18U(90%)~請購基準22U(110%),標準板總膜厚=5+20U(100%面漆). (RMK00054) . 30CM*全寬*留1塊給LAB及1塊給塗料商, (RMK00054) . 【色差】1.1.此客戶對面漆(非B開頭之色碼)目視色差要求較高,請依限度樣本進行目視色差管制★--->發生過訴賠 (RMK00248) . 【色差】1.2.若針對特殊顏色需特別管理時，請品檢忽略1.1.的規定以特別規定為主 (RMK00248) . 此經銷商保證平均厚度在1/2厚度公差內，厚度量測NG時，如單位長度符合範圍，請放行 (RMK00402) . 【捲取】注意！本單為直立式包裝。禁用STAGGER捲取送包裝！送RCL重處理例外。 (RMK00512) . 【美加訂單生產注意事項-CCP】1.請烤漆入口依照正背面漆鋼捲投向規定進行鋼捲投入。 (RMK00717) . 【美加訂單生產注意事項-CCP】2.烤漆入口依照鋼捲投向規定進行鋼捲投入。(CR1/CG1 CR2/CG2-->正向入料。CR1/CG2 CR2/CG1-->反向入料) (RMK00717) . 【美加訂單生產注意事項-CCP】3.此訂單背面漆一律採Nature塗裝，塗裝黏度設定40秒以上 (RMK00717) | 訂單:2505EFE038/001 RCL <生產備註> 事項如下 . 【捲取】注意！本單為直立式包裝。禁用STAGGER捲取送包裝！送RCL重處理例外。 (RMK00512) | 訂單:2505EFE038/001 CCPK 無 <生產備註> 事項 | 訂單:2505EFE038/001 CGQC <品檢備註> 事項如下 . 【板形】 FLATNESS 板形≦12 I-UNIT（≦0.7％） (RMK-E_CHIN) . 鍍層 AZ150 (含) 以上 , 鋅花等級 C~E 目標D，避免鋅花晶界明顯後續造成烤漆點狀未塗漆。 (RMK00565) | 訂單:2505EFE038/001 CCQC <品檢備註> 事項如下 . 【板形】 FLATNESS 板形≦12 I-UNIT（≦0.7％） (RMK-E_CHIN) . 【色差】1.1.此客戶對面漆(非B開頭之色碼)目視色差要求較高,請依限度樣本進行目視色差管制★--->發生過訴賠 (RMK00248) . 【色差】1.2.若針對特殊顏色需特別管理時，請品檢忽略1.1.的規定以特別規定為主 (RMK00248) . 【捲取】注意！本單為直立式包裝。禁用STAGGER捲取送包裝！送RCL重處理例外。 (RMK00512) | 訂單:2505EFE038/001 TOL 無 <生產備註> 事項 | 【板形】 FLATNESS 板形≦12 I-UNIT（≦0.7％）^^/CG1/CG2/CC1/CC2/CGQC/CCQC/^^ <<.E_CHIN 2025/04/17 08:55.>> | 訂單 2505EFE038/001 修改記錄如下: 20250416 10:22:41 (25010) 退火碼: >> H2, 用途碼: >> COG003, 背面標示: >> S000, 訂單背面顏色(五碼): >> BW73Z, 背面漆膜厚: >> NOM, 背面漆塗漆型式幾塗幾烤: >> 2, 鉻酸鹽: >> Z, 訂單厚度: >> 0.015, 訂單重: >> 40, 重量容許率(下限): >> 10, 重量容許率(上限): >> 10, 訂單寬度: >> 40.5, 鍍製方式: >> AC, 鋼捲內徑: >> 508, 鋼捲下限重: >> 2.5, 鋼捲上限重: >> 4.5, 壓花條件碼: >> -, 表面花紋: >> R, 綠色識別碼: >> -, 印刷輥號: >> -, 產品代碼: >> PPGL, 皮膜碼: >> -, 單位別: >> I, 油品種類: >> Z, 塗油量: >> Z, 包裝代碼: >> E0 , 保護膜碼: >> -, 客戶試片取樣型式: >> -, 調質碼: >> S, 套筒碼: >> P , 規格: >> A792SSGR80, 製造標準: >> ASTM, 表面處理劑種類: >> Z, 表面處理劑塗佈量: >> Z, 伸長率測試: >> N, 硬度測試碼: >> N, 抗拉強度測試: >> N, 降伏強度測試: >> N, 厚度變異: >> 0, 訂單正面顏色(五碼): >> SYH1Y, 正面漆膜厚: >> 25, 正面漆塗漆型式幾塗幾烤: >> 2, 修邊碼: >> Y, 重量碼: >> AW, 鋼捲捲向: >> O, 鍍層碼: >> AZ50, | F:保證1/2 ASTM 厚度公差
PPGL | 2505EFE038/002 |  | 1. 製造標準為MS、ASTM或銷新加坡之訂單，若無技術指定優先用料，請優先使用國內料，勿使用ANFEN (OFP00406)-{.不符.} 2. 提醒：客戶"WESTMAN STEEL"HR配 《HR寬度－訂單寬度=15～30》 (OFP00722)-{.不符.} 3. 提醒：客戶"WESTMAN STEEL"HR配 《HR寬度－訂單寬度=15～30》 (OFP00723)-{.不符.} | 1. 製造標準為MS、ASTM或銷新加坡之訂單，若無技術指定優先用料，請優先使用國內料，勿使用ANFEN (OFP00406)-{.不符.} 2. 【提醒】！本單為直立式包裝，嚴禁鍍鋅或烤漆後以STAGGER捲取 (OFP00451)-{.不符.} 3. ※超耐候一系列用途要確認是否有英制公差需求，有英制公差需求時選配碼用ON027※ (OFP00680)-{.不符.} 4. ●WESTMAN PPGL背漆轉印 『指定生產線別-- CR1 +CG1 或 CR2+CG2 生產』● (OFP00720)-{.不符.} 5. ●WESTMAN PPGL背漆轉印 『指定生產線別-- CR1 +CG1 或 CR2+CG2 生產』● (OFP00721)-{.不符.} 6. 提醒：客戶"WESTMAN STEEL"HR配 《HR寬度－訂單寬度=15～30》 (OFP00722)-{.不符.} 7. 提醒：客戶"WESTMAN STEEL"HR配 《HR寬度－訂單寬度=15～30》 (OFP00723)-{.不符.} 8. ☆☆☆提醒！WESTMAN PPGL背漆轉印 指定生產線別☆☆☆ (OFP00726)-{.不符.} 9. 此經銷商有簽訂1/2厚度公差保證(無厚度變異),請調整冷軋與鍍鋅厚度公差管制範圍. 保證 ASTM 厚度公差 (OFP00180)-{.不符.} | 訂單:2505EFE038/002 CPL <生產備註> 事項如下 . 除HGI/ HGL 訂單邊緣不噴油. 其餘皆側緣噴油 (RMK00285) . 【美加訂單生產注意事項-CPL】1.客戶美加地區訂單實施修邊刀最大使用顆數上限(20顆) (RMK00717) . 【美加訂單生產注意事項-CPL】2.排程備註:注意修邊品質與毛邊 (RMK00717) . 【美加訂單生產注意事項-CPL】3.去毛邊輥的管制：兩側壓力均設定1.0 kg/cm2 (RMK00717) | 訂單:2505EFE038/002 CR1 <生產備註> 事項如下 . 此經銷商保證平均厚度在1/2厚度公差內，厚度量測NG時，如單位長度符合範圍，請放行 (RMK00402) . 【美加訂單生產注意事項-CR】1.兩側各加開一個spot cooling增加冷卻效果。 (RMK00717) . 【美加訂單生產注意事項-CR】2.發生毛邊時，請降速生產減輕毛邊程度，暫留討論後再處置。 (RMK00717) | 訂單:2505EFE038/002 CR2 <生產備註> 事項如下 . 此經銷商保證平均厚度在1/2厚度公差內，厚度量測NG時，如單位長度符合範圍，請放行 (RMK00402) . 【美加訂單生產注意事項-CR】1.兩側各加開一個spot cooling增加冷卻效果。 (RMK00717) . 【美加訂單生產注意事項-CR】2.發生毛邊時，請降速生產減輕毛邊程度，暫留討論後再處置。 (RMK00717) | 訂單:2505EFE038/002 CG1 <生產備註> 事項如下 . 【板形】 FLATNESS 板形≦12 I-UNIT（≦0.7％） (RMK-E_CHIN) . 鍍鋅表面不可有鋅痕、壓痕、凹陷、及刮傷 、應變痕等。 (RMK00054) . 此經銷商保證平均厚度在1/2厚度公差內，厚度量測NG時，如單位長度符合範圍，請放行 (RMK00402) . 鍍層 AZ150 (含) 以上 , 鋅花等級 C~E 目標D，避免鋅花晶界明顯後續造成烤漆點狀未塗漆。 (RMK00565) . 【美加訂單生產注意事項-CG1】副操確認完回控制室後，於生產排程鋼號旁簽名紀錄，以利後續追查(該排程生產完，排程單將保留)。 (RMK00717) . 【美加訂單生產注意事項-CG1】中央段副操每顆銲道出Pot時觀察銲道同時，確認Beaver Tail與鋼板接觸之Guide Roll羊毛氈狀況，並適時添加潤滑油(避免乾掉)。 (RMK00717) | 訂單:2505EFE038/002 CG2 <生產備註> 事項如下 . 【板形】 FLATNESS 板形≦12 I-UNIT（≦0.7％） (RMK-E_CHIN) . 鍍鋅表面不可有鋅痕、壓痕、凹陷、及刮傷 、應變痕等。 (RMK00054) . 此經銷商保證平均厚度在1/2厚度公差內，厚度量測NG時，如單位長度符合範圍，請放行 (RMK00402) . 鍍層 AZ150 (含) 以上 , 鋅花等級 C~E 目標D，避免鋅花晶界明顯後續造成烤漆點狀未塗漆。 (RMK00565) . 【美加訂單生產注意事項-CG2】1.使用SUB-NOZZLE (RMK00717) | 訂單:2505EFE038/002 CC1 <生產備註> 事項如下 . 【板形】 FLATNESS 板形≦12 I-UNIT（≦0.7％） (RMK-E_CHIN) . 正面面漆(20U)及正面總膜厚(25U)要求管制90%以上之膜厚,未達標準降級. (RMK00054) . 若背面面漆(20U)及背面總膜厚(25U)時要求管制90%以上之膜厚,未達標準降級 (RMK00054) . 面漆=18U(90%)~請購基準22U(110%),標準板總膜厚=5+20U(100%面漆). (RMK00054) . 30CM*全寬*留1塊給LAB及1塊給塗料商, (RMK00054) . 【色差】1.1.此客戶對面漆(非B開頭之色碼)目視色差要求較高,請依限度樣本進行目視色差管制★--->發生過訴賠 (RMK00248) . 【色差】1.2.若針對特殊顏色需特別管理時，請品檢忽略1.1.的規定以特別規定為主 (RMK00248) . 此經銷商保證平均厚度在1/2厚度公差內，厚度量測NG時，如單位長度符合範圍，請放行 (RMK00402) . 【捲取】注意！本單為直立式包裝。禁用STAGGER捲取送包裝！送RCL重處理例外。 (RMK00512) . 【美加訂單生產注意事項-CCP】1.請烤漆入口依照正背面漆鋼捲投向規定進行鋼捲投入。 (RMK00717) . 【美加訂單生產注意事項-CCP】2.烤漆入口依照鋼捲投向規定進行鋼捲投入。(CR1/CG1 CR2/CG2-->正向入料。CR1/CG2 CR2/CG1-->反向入料) (RMK00717) . 【美加訂單生產注意事項-CCP】3.此訂單背面漆一律採Nature塗裝，塗裝黏度設定40秒以上 (RMK00717) | 訂單:2505EFE038/002 CC2 <生產備註> 事項如下 . 【板形】 FLATNESS 板形≦12 I-UNIT（≦0.7％） (RMK-E_CHIN) . 正面面漆(20U)及正面總膜厚(25U)要求管制90%以上之膜厚,未達標準降級. (RMK00054) . 若背面面漆(20U)及背面總膜厚(25U)時要求管制90%以上之膜厚,未達標準降級 (RMK00054) . 面漆=18U(90%)~請購基準22U(110%),標準板總膜厚=5+20U(100%面漆). (RMK00054) . 30CM*全寬*留1塊給LAB及1塊給塗料商, (RMK00054) . 【色差】1.1.此客戶對面漆(非B開頭之色碼)目視色差要求較高,請依限度樣本進行目視色差管制★--->發生過訴賠 (RMK00248) . 【色差】1.2.若針對特殊顏色需特別管理時，請品檢忽略1.1.的規定以特別規定為主 (RMK00248) . 此經銷商保證平均厚度在1/2厚度公差內，厚度量測NG時，如單位長度符合範圍，請放行 (RMK00402) . 【捲取】注意！本單為直立式包裝。禁用STAGGER捲取送包裝！送RCL重處理例外。 (RMK00512) . 【美加訂單生產注意事項-CCP】1.請烤漆入口依照正背面漆鋼捲投向規定進行鋼捲投入。 (RMK00717) . 【美加訂單生產注意事項-CCP】2.烤漆入口依照鋼捲投向規定進行鋼捲投入。(CR1/CG1 CR2/CG2-->正向入料。CR1/CG2 CR2/CG1-->反向入料) (RMK00717) . 【美加訂單生產注意事項-CCP】3.此訂單背面漆一律採Nature塗裝，塗裝黏度設定40秒以上 (RMK00717) | 訂單:2505EFE038/002 RCL <生產備註> 事項如下 . 【捲取】注意！本單為直立式包裝。禁用STAGGER捲取送包裝！送RCL重處理例外。 (RMK00512) | 訂單:2505EFE038/002 CCPK 無 <生產備註> 事項 | 訂單:2505EFE038/002 CGQC <品檢備註> 事項如下 . 【板形】 FLATNESS 板形≦12 I-UNIT（≦0.7％） (RMK-E_CHIN) . 鍍層 AZ150 (含) 以上 , 鋅花等級 C~E 目標D，避免鋅花晶界明顯後續造成烤漆點狀未塗漆。 (RMK00565) | 訂單:2505EFE038/002 CCQC <品檢備註> 事項如下 . 【板形】 FLATNESS 板形≦12 I-UNIT（≦0.7％） (RMK-E_CHIN) . 【色差】1.1.此客戶對面漆(非B開頭之色碼)目視色差要求較高,請依限度樣本進行目視色差管制★--->發生過訴賠 (RMK00248) . 【色差】1.2.若針對特殊顏色需特別管理時，請品檢忽略1.1.的規定以特別規定為主 (RMK00248) . 【捲取】注意！本單為直立式包裝。禁用STAGGER捲取送包裝！送RCL重處理例外。 (RMK00512) | 訂單:2505EFE038/002 TOL 無 <生產備註> 事項 | 【板形】 FLATNESS 板形≦12 I-UNIT（≦0.7％）^^/CG1/CG2/CC1/CC2/CGQC/CCQC/^^ <<.E_CHIN 2025/04/17 08:55.>> | 訂單 2505EFE038/002 修改記錄如下: 20250416 10:24:22 (25010) 退火碼: >> H2, 用途碼: >> COG003, 背面標示: >> S000, 訂單背面顏色(五碼): >> BW73Z, 背面漆膜厚: >> NOM, 背面漆塗漆型式幾塗幾烤: >> 2, 鉻酸鹽: >> Z, 訂單厚度: >> 0.015, 訂單重: >> 40, 重量容許率(下限): >> 10, 重量容許率(上限): >> 10, 訂單寬度: >> 40.5, 鍍製方式: >> AC, 鋼捲內徑: >> 508, 鋼捲下限重: >> 2.5, 鋼捲上限重: >> 4.5, 壓花條件碼: >> -, 表面花紋: >> R, 綠色識別碼: >> -, 印刷輥號: >> -, 產品代碼: >> PPGL, 皮膜碼: >> -, 單位別: >> I, 油品種類: >> Z, 塗油量: >> Z, 包裝代碼: >> E0 , 保護膜碼: >> -, 客戶試片取樣數量: >> 0, 客戶試片取樣型式: >> -, 調質碼: >> S, 套筒碼: >> P , 規格: >> A792SSGR80, 製造標準: >> ASTM, 表面處理劑種類: >> Z, 表面處理劑塗佈量: >> Z, 伸長率測試: >> N, 硬度測試碼: >> N, 抗拉強度測試: >> N, 降伏強度測試: >> N, 厚度變異: >> 0, 訂單正面顏色(五碼): >> SBH5Y, 正面漆膜厚: >> 25, 正面漆塗漆型式幾塗幾烤: >> 2, 修邊碼: >> Y, 重量碼: >> AW, 鋼捲捲向: >> O, 鍍層碼: >> AZ50, | F:保證1/2 ASTM 厚度公差
PPGL | 2505EFE038/003 |  | 1. 製造標準為MS、ASTM或銷新加坡之訂單，若無技術指定優先用料，請優先使用國內料，勿使用ANFEN (OFP00406)-{.不符.} 2. 提醒：客戶"WESTMAN STEEL"HR配 《HR寬度－訂單寬度=15～30》 (OFP00722)-{.不符.} 3. 提醒：客戶"WESTMAN STEEL"HR配 《HR寬度－訂單寬度=15～30》 (OFP00723)-{.不符.} | 1. 製造標準為MS、ASTM或銷新加坡之訂單，若無技術指定優先用料，請優先使用國內料，勿使用ANFEN (OFP00406)-{.不符.} 2. 【提醒】！本單為直立式包裝，嚴禁鍍鋅或烤漆後以STAGGER捲取 (OFP00451)-{.不符.} 3. ※超耐候一系列用途要確認是否有英制公差需求，有英制公差需求時選配碼用ON027※ (OFP00680)-{.不符.} 4. ●WESTMAN PPGL背漆轉印 『指定生產線別-- CR1 +CG1 或 CR2+CG2 生產』● (OFP00720)-{.不符.} 5. ●WESTMAN PPGL背漆轉印 『指定生產線別-- CR1 +CG1 或 CR2+CG2 生產』● (OFP00721)-{.不符.} 6. 提醒：客戶"WESTMAN STEEL"HR配 《HR寬度－訂單寬度=15～30》 (OFP00722)-{.不符.} 7. 提醒：客戶"WESTMAN STEEL"HR配 《HR寬度－訂單寬度=15～30》 (OFP00723)-{.不符.} 8. ☆☆☆提醒！WESTMAN PPGL背漆轉印 指定生產線別☆☆☆ (OFP00726)-{.不符.} 9. 此經銷商有簽訂1/2厚度公差保證(無厚度變異),請調整冷軋與鍍鋅厚度公差管制範圍. 保證 ASTM 厚度公差 (OFP00180)-{.不符.} | 訂單:2505EFE038/003 CPL <生產備註> 事項如下 . 除HGI/ HGL 訂單邊緣不噴油. 其餘皆側緣噴油 (RMK00285) . 【美加訂單生產注意事項-CPL】1.客戶美加地區訂單實施修邊刀最大使用顆數上限(20顆) (RMK00717) . 【美加訂單生產注意事項-CPL】2.排程備註:注意修邊品質與毛邊 (RMK00717) . 【美加訂單生產注意事項-CPL】3.去毛邊輥的管制：兩側壓力均設定1.0 kg/cm2 (RMK00717) | 訂單:2505EFE038/003 CR1 <生產備註> 事項如下 . 此經銷商保證平均厚度在1/2厚度公差內，厚度量測NG時，如單位長度符合範圍，請放行 (RMK00402) . 【美加訂單生產注意事項-CR】1.兩側各加開一個spot cooling增加冷卻效果。 (RMK00717) . 【美加訂單生產注意事項-CR】2.發生毛邊時，請降速生產減輕毛邊程度，暫留討論後再處置。 (RMK00717) | 訂單:2505EFE038/003 CR2 <生產備註> 事項如下 . 此經銷商保證平均厚度在1/2厚度公差內，厚度量測NG時，如單位長度符合範圍，請放行 (RMK00402) . 【美加訂單生產注意事項-CR】1.兩側各加開一個spot cooling增加冷卻效果。 (RMK00717) . 【美加訂單生產注意事項-CR】2.發生毛邊時，請降速生產減輕毛邊程度，暫留討論後再處置。 (RMK00717) | 訂單:2505EFE038/003 CG1 <生產備註> 事項如下 . 【板形】 FLATNESS 板形≦12 I-UNIT（≦0.7％） (RMK-E_CHIN) . 鍍鋅表面不可有鋅痕、壓痕、凹陷、及刮傷 、應變痕等。 (RMK00054) . 此經銷商保證平均厚度在1/2厚度公差內，厚度量測NG時，如單位長度符合範圍，請放行 (RMK00402) . 鍍層 AZ150 (含) 以上 , 鋅花等級 C~E 目標D，避免鋅花晶界明顯後續造成烤漆點狀未塗漆。 (RMK00565) . 【美加訂單生產注意事項-CG1】副操確認完回控制室後，於生產排程鋼號旁簽名紀錄，以利後續追查(該排程生產完，排程單將保留)。 (RMK00717) . 【美加訂單生產注意事項-CG1】中央段副操每顆銲道出Pot時觀察銲道同時，確認Beaver Tail與鋼板接觸之Guide Roll羊毛氈狀況，並適時添加潤滑油(避免乾掉)。 (RMK00717) | 訂單:2505EFE038/003 CG2 <生產備註> 事項如下 . 【板形】 FLATNESS 板形≦12 I-UNIT（≦0.7％） (RMK-E_CHIN) . 鍍鋅表面不可有鋅痕、壓痕、凹陷、及刮傷 、應變痕等。 (RMK00054) . 此經銷商保證平均厚度在1/2厚度公差內，厚度量測NG時，如單位長度符合範圍，請放行 (RMK00402) . 鍍層 AZ150 (含) 以上 , 鋅花等級 C~E 目標D，避免鋅花晶界明顯後續造成烤漆點狀未塗漆。 (RMK00565) . 【美加訂單生產注意事項-CG2】1.使用SUB-NOZZLE (RMK00717) | 訂單:2505EFE038/003 CC1 <生產備註> 事項如下 . 【板形】 FLATNESS 板形≦12 I-UNIT（≦0.7％） (RMK-E_CHIN) . 正面面漆(20U)及正面總膜厚(25U)要求管制90%以上之膜厚,未達標準降級. (RMK00054) . 若背面面漆(20U)及背面總膜厚(25U)時要求管制90%以上之膜厚,未達標準降級 (RMK00054) . 面漆=18U(90%)~請購基準22U(110%),標準板總膜厚=5+20U(100%面漆). (RMK00054) . 30CM*全寬*留1塊給LAB及1塊給塗料商, (RMK00054) . 【色差】1.1.此客戶對面漆(非B開頭之色碼)目視色差要求較高,請依限度樣本進行目視色差管制★--->發生過訴賠 (RMK00248) . 【色差】1.2.若針對特殊顏色需特別管理時，請品檢忽略1.1.的規定以特別規定為主 (RMK00248) . 此經銷商保證平均厚度在1/2厚度公差內，厚度量測NG時，如單位長度符合範圍，請放行 (RMK00402) . 【捲取】注意！本單為直立式包裝。禁用STAGGER捲取送包裝！送RCL重處理例外。 (RMK00512) . 【抽氣量】白色系在CC1生產時,FINISH抽氣量請設定250,如生產中發生色差b值異常升高,請股長再加大抽氣量因應 (RMK00560) . 【美加訂單生產注意事項-CCP】1.請烤漆入口依照正背面漆鋼捲投向規定進行鋼捲投入。 (RMK00717) . 【美加訂單生產注意事項-CCP】2.烤漆入口依照鋼捲投向規定進行鋼捲投入。(CR1/CG1 CR2/CG2-->正向入料。CR1/CG2 CR2/CG1-->反向入料) (RMK00717) . 【美加訂單生產注意事項-CCP】3.此訂單背面漆一律採Nature塗裝，塗裝黏度設定40秒以上 (RMK00717) | 訂單:2505EFE038/003 CC2 <生產備註> 事項如下 . 【板形】 FLATNESS 板形≦12 I-UNIT（≦0.7％） (RMK-E_CHIN) . 正面面漆(20U)及正面總膜厚(25U)要求管制90%以上之膜厚,未達標準降級. (RMK00054) . 若背面面漆(20U)及背面總膜厚(25U)時要求管制90%以上之膜厚,未達標準降級 (RMK00054) . 面漆=18U(90%)~請購基準22U(110%),標準板總膜厚=5+20U(100%面漆). (RMK00054) . 30CM*全寬*留1塊給LAB及1塊給塗料商, (RMK00054) . 【色差】1.1.此客戶對面漆(非B開頭之色碼)目視色差要求較高,請依限度樣本進行目視色差管制★--->發生過訴賠 (RMK00248) . 【色差】1.2.若針對特殊顏色需特別管理時，請品檢忽略1.1.的規定以特別規定為主 (RMK00248) . 此經銷商保證平均厚度在1/2厚度公差內，厚度量測NG時，如單位長度符合範圍，請放行 (RMK00402) . 【捲取】注意！本單為直立式包裝。禁用STAGGER捲取送包裝！送RCL重處理例外。 (RMK00512) . 【抽氣量】白色系在CC1生產時,FINISH抽氣量請設定250,如生產中發生色差b值異常升高,請股長再加大抽氣量因應 (RMK00560) . 【美加訂單生產注意事項-CCP】1.請烤漆入口依照正背面漆鋼捲投向規定進行鋼捲投入。 (RMK00717) . 【美加訂單生產注意事項-CCP】2.烤漆入口依照鋼捲投向規定進行鋼捲投入。(CR1/CG1 CR2/CG2-->正向入料。CR1/CG2 CR2/CG1-->反向入料) (RMK00717) . 【美加訂單生產注意事項-CCP】3.此訂單背面漆一律採Nature塗裝，塗裝黏度設定40秒以上 (RMK00717) | 訂單:2505EFE038/003 RCL <生產備註> 事項如下 . 【捲取】注意！本單為直立式包裝。禁用STAGGER捲取送包裝！送RCL重處理例外。 (RMK00512) | 訂單:2505EFE038/003 CCPK 無 <生產備註> 事項 | 訂單:2505EFE038/003 CGQC <品檢備註> 事項如下 . 【板形】 FLATNESS 板形≦12 I-UNIT（≦0.7％） (RMK-E_CHIN) . 鍍層 AZ150 (含) 以上 , 鋅花等級 C~E 目標D，避免鋅花晶界明顯後續造成烤漆點狀未塗漆。 (RMK00565) | 訂單:2505EFE038/003 CCQC <品檢備註> 事項如下 . 【板形】 FLATNESS 板形≦12 I-UNIT（≦0.7％） (RMK-E_CHIN) . 【色差】1.1.此客戶對面漆(非B開頭之色碼)目視色差要求較高,請依限度樣本進行目視色差管制★--->發生過訴賠 (RMK00248) . 【色差】1.2.若針對特殊顏色需特別管理時，請品檢忽略1.1.的規定以特別規定為主 (RMK00248) . 【捲取】注意！本單為直立式包裝。禁用STAGGER捲取送包裝！送RCL重處理例外。 (RMK00512) | 訂單:2505EFE038/003 TOL 無 <生產備註> 事項 | 【板形】 FLATNESS 板形≦12 I-UNIT（≦0.7％）^^/CG1/CG2/CC1/CC2/CGQC/CCQC/^^ <<.E_CHIN 2025/04/17 08:55.>> | 訂單 2505EFE038/003 修改記錄如下: 20250416 10:29:54 (25010) 退火碼: >> H2, 用途碼: >> COG003, 背面標示: >> S000, 訂單背面顏色(五碼): >> BW73Z, 背面漆膜厚: >> NOM, 背面漆塗漆型式幾塗幾烤: >> 2, 鉻酸鹽: >> Z, 訂單厚度: >> 0.015, 訂單重: >> 40, 重量容許率(下限): >> 10, 重量容許率(上限): >> 10, 訂單寬度: >> 40.5, 鍍製方式: >> AC, 鋼捲內徑: >> 508, 鋼捲下限重: >> 2.5, 鋼捲上限重: >> 4.5, 壓花條件碼: >> -, 表面花紋: >> R, 綠色識別碼: >> -, 印刷輥號: >> -, 產品代碼: >> PPGL, 皮膜碼: >> -, 單位別: >> I, 油品種類: >> Z, 塗油量: >> Z, 包裝代碼: >> E0 , 保護膜碼: >> -, 客戶試片取樣型式: >> -, 調質碼: >> S, 套筒碼: >> P , 規格: >> A792SSGR80, 製造標準: >> ASTM, 表面處理劑種類: >> Z, 表面處理劑塗佈量: >> Z, 伸長率測試: >> N, 硬度測試碼: >> N, 抗拉強度測試: >> N, 降伏強度測試: >> N, 厚度變異: >> 0, 訂單正面顏色(五碼): >> SWS2Z, 正面漆膜厚: >> 25, 正面漆塗漆型式幾塗幾烤: >> 2, 修邊碼: >> Y, 重量碼: >> AW, 鋼捲捲向: >> O, 鍍層碼: >> AZ50, | F:保證1/2 ASTM 厚度公差
PPGL | 2505EFE038/004 |  | 1. 製造標準為MS、ASTM或銷新加坡之訂單，若無技術指定優先用料，請優先使用國內料，勿使用ANFEN (OFP00406)-{.不符.} 2. 提醒：客戶"WESTMAN STEEL"HR配 《HR寬度－訂單寬度=15～30》 (OFP00722)-{.不符.} 3. 提醒：客戶"WESTMAN STEEL"HR配 《HR寬度－訂單寬度=15～30》 (OFP00723)-{.不符.} | 1. 製造標準為MS、ASTM或銷新加坡之訂單，若無技術指定優先用料，請優先使用國內料，勿使用ANFEN (OFP00406)-{.不符.} 2. 【提醒】！本單為直立式包裝，嚴禁鍍鋅或烤漆後以STAGGER捲取 (OFP00451)-{.不符.} 3. ※超耐候一系列用途要確認是否有英制公差需求，有英制公差需求時選配碼用ON027※ (OFP00680)-{.不符.} 4. ●WESTMAN PPGL背漆轉印 『指定生產線別-- CR1 +CG1 或 CR2+CG2 生產』● (OFP00720)-{.不符.} 5. ●WESTMAN PPGL背漆轉印 『指定生產線別-- CR1 +CG1 或 CR2+CG2 生產』● (OFP00721)-{.不符.} 6. 提醒：客戶"WESTMAN STEEL"HR配 《HR寬度－訂單寬度=15～30》 (OFP00722)-{.不符.} 7. 提醒：客戶"WESTMAN STEEL"HR配 《HR寬度－訂單寬度=15～30》 (OFP00723)-{.不符.} 8. ☆☆☆提醒！WESTMAN PPGL背漆轉印 指定生產線別☆☆☆ (OFP00726)-{.不符.} 9. 此經銷商有簽訂1/2厚度公差保證(無厚度變異),請調整冷軋與鍍鋅厚度公差管制範圍. 保證 ASTM 厚度公差 (OFP00180)-{.不符.} | 訂單:2505EFE038/004 CPL <生產備註> 事項如下 . 除HGI/ HGL 訂單邊緣不噴油. 其餘皆側緣噴油 (RMK00285) . 【美加訂單生產注意事項-CPL】1.客戶美加地區訂單實施修邊刀最大使用顆數上限(20顆) (RMK00717) . 【美加訂單生產注意事項-CPL】2.排程備註:注意修邊品質與毛邊 (RMK00717) . 【美加訂單生產注意事項-CPL】3.去毛邊輥的管制：兩側壓力均設定1.0 kg/cm2 (RMK00717) | 訂單:2505EFE038/004 CR1 <生產備註> 事項如下 . 此經銷商保證平均厚度在1/2厚度公差內，厚度量測NG時，如單位長度符合範圍，請放行 (RMK00402) . 【美加訂單生產注意事項-CR】1.兩側各加開一個spot cooling增加冷卻效果。 (RMK00717) . 【美加訂單生產注意事項-CR】2.發生毛邊時，請降速生產減輕毛邊程度，暫留討論後再處置。 (RMK00717) | 訂單:2505EFE038/004 CR2 <生產備註> 事項如下 . 此經銷商保證平均厚度在1/2厚度公差內，厚度量測NG時，如單位長度符合範圍，請放行 (RMK00402) . 【美加訂單生產注意事項-CR】1.兩側各加開一個spot cooling增加冷卻效果。 (RMK00717) . 【美加訂單生產注意事項-CR】2.發生毛邊時，請降速生產減輕毛邊程度，暫留討論後再處置。 (RMK00717) | 訂單:2505EFE038/004 CG1 <生產備註> 事項如下 . 【板形】 FLATNESS 板形≦12 I-UNIT（≦0.7％） (RMK-E_CHIN) . 鍍鋅表面不可有鋅痕、壓痕、凹陷、及刮傷 、應變痕等。 (RMK00054) . 此經銷商保證平均厚度在1/2厚度公差內，厚度量測NG時，如單位長度符合範圍，請放行 (RMK00402) . 鍍層 AZ150 (含) 以上 , 鋅花等級 C~E 目標D，避免鋅花晶界明顯後續造成烤漆點狀未塗漆。 (RMK00565) . 【美加訂單生產注意事項-CG1】副操確認完回控制室後，於生產排程鋼號旁簽名紀錄，以利後續追查(該排程生產完，排程單將保留)。 (RMK00717) . 【美加訂單生產注意事項-CG1】中央段副操每顆銲道出Pot時觀察銲道同時，確認Beaver Tail與鋼板接觸之Guide Roll羊毛氈狀況，並適時添加潤滑油(避免乾掉)。 (RMK00717) | 訂單:2505EFE038/004 CG2 <生產備註> 事項如下 . 【板形】 FLATNESS 板形≦12 I-UNIT（≦0.7％） (RMK-E_CHIN) . 鍍鋅表面不可有鋅痕、壓痕、凹陷、及刮傷 、應變痕等。 (RMK00054) . 此經銷商保證平均厚度在1/2厚度公差內，厚度量測NG時，如單位長度符合範圍，請放行 (RMK00402) . 鍍層 AZ150 (含) 以上 , 鋅花等級 C~E 目標D，避免鋅花晶界明顯後續造成烤漆點狀未塗漆。 (RMK00565) . 【美加訂單生產注意事項-CG2】1.使用SUB-NOZZLE (RMK00717) | 訂單:2505EFE038/004 CC1 <生產備註> 事項如下 . 【板形】 FLATNESS 板形≦12 I-UNIT（≦0.7％） (RMK-E_CHIN) . 正面面漆(20U)及正面總膜厚(25U)要求管制90%以上之膜厚,未達標準降級. (RMK00054) . 若背面面漆(20U)及背面總膜厚(25U)時要求管制90%以上之膜厚,未達標準降級 (RMK00054) . 面漆=18U(90%)~請購基準22U(110%),標準板總膜厚=5+20U(100%面漆). (RMK00054) . 30CM*全寬*留1塊給LAB及1塊給塗料商, (RMK00054) . 【色差】1.1.此客戶對面漆(非B開頭之色碼)目視色差要求較高,請依限度樣本進行目視色差管制★--->發生過訴賠 (RMK00248) . 【色差】1.2.若針對特殊顏色需特別管理時，請品檢忽略1.1.的規定以特別規定為主 (RMK00248) . 此經銷商保證平均厚度在1/2厚度公差內，厚度量測NG時，如單位長度符合範圍，請放行 (RMK00402) . 【捲取】注意！本單為直立式包裝。禁用STAGGER捲取送包裝！送RCL重處理例外。 (RMK00512) . 【美加訂單生產注意事項-CCP】1.請烤漆入口依照正背面漆鋼捲投向規定進行鋼捲投入。 (RMK00717) . 【美加訂單生產注意事項-CCP】2.烤漆入口依照鋼捲投向規定進行鋼捲投入。(CR1/CG1 CR2/CG2-->正向入料。CR1/CG2 CR2/CG1-->反向入料) (RMK00717) . 【美加訂單生產注意事項-CCP】3.此訂單背面漆一律採Nature塗裝，塗裝黏度設定40秒以上 (RMK00717) | 訂單:2505EFE038/004 CC2 <生產備註> 事項如下 . 【板形】 FLATNESS 板形≦12 I-UNIT（≦0.7％） (RMK-E_CHIN) . 正面面漆(20U)及正面總膜厚(25U)要求管制90%以上之膜厚,未達標準降級. (RMK00054) . 若背面面漆(20U)及背面總膜厚(25U)時要求管制90%以上之膜厚,未達標準降級 (RMK00054) . 面漆=18U(90%)~請購基準22U(110%),標準板總膜厚=5+20U(100%面漆). (RMK00054) . 30CM*全寬*留1塊給LAB及1塊給塗料商, (RMK00054) . 【色差】1.1.此客戶對面漆(非B開頭之色碼)目視色差要求較高,請依限度樣本進行目視色差管制★--->發生過訴賠 (RMK00248) . 【色差】1.2.若針對特殊顏色需特別管理時，請品檢忽略1.1.的規定以特別規定為主 (RMK00248) . 此經銷商保證平均厚度在1/2厚度公差內，厚度量測NG時，如單位長度符合範圍，請放行 (RMK00402) . 【捲取】注意！本單為直立式包裝。禁用STAGGER捲取送包裝！送RCL重處理例外。 (RMK00512) . 【美加訂單生產注意事項-CCP】1.請烤漆入口依照正背面漆鋼捲投向規定進行鋼捲投入。 (RMK00717) . 【美加訂單生產注意事項-CCP】2.烤漆入口依照鋼捲投向規定進行鋼捲投入。(CR1/CG1 CR2/CG2-->正向入料。CR1/CG2 CR2/CG1-->反向入料) (RMK00717) . 【美加訂單生產注意事項-CCP】3.此訂單背面漆一律採Nature塗裝，塗裝黏度設定40秒以上 (RMK00717) | 訂單:2505EFE038/004 RCL <生產備註> 事項如下 . 【捲取】注意！本單為直立式包裝。禁用STAGGER捲取送包裝！送RCL重處理例外。 (RMK00512) | 訂單:2505EFE038/004 CCPK 無 <生產備註> 事項 | 訂單:2505EFE038/004 CGQC <品檢備註> 事項如下 . 【板形】 FLATNESS 板形≦12 I-UNIT（≦0.7％） (RMK-E_CHIN) . 鍍層 AZ150 (含) 以上 , 鋅花等級 C~E 目標D，避免鋅花晶界明顯後續造成烤漆點狀未塗漆。 (RMK00565) | 訂單:2505EFE038/004 CCQC <品檢備註> 事項如下 . 【板形】 FLATNESS 板形≦12 I-UNIT（≦0.7％） (RMK-E_CHIN) . 【色差】1.1.此客戶對面漆(非B開頭之色碼)目視色差要求較高,請依限度樣本進行目視色差管制★--->發生過訴賠 (RMK00248) . 【色差】1.2.若針對特殊顏色需特別管理時，請品檢忽略1.1.的規定以特別規定為主 (RMK00248) . 【捲取】注意！本單為直立式包裝。禁用STAGGER捲取送包裝！送RCL重處理例外。 (RMK00512) | 訂單:2505EFE038/004 TOL 無 <生產備註> 事項 | 【板形】 FLATNESS 板形≦12 I-UNIT（≦0.7％）^^/CG1/CG2/CC1/CC2/CGQC/CCQC/^^ <<.E_CHIN 2025/04/17 08:55.>> | 訂單 2505EFE038/004 修改記錄如下: 20250416 10:33:37 (25010) 退火碼: >> H2, 用途碼: >> COG003, 背面標示: >> S000, 訂單背面顏色(五碼): >> BW73Z, 背面漆膜厚: >> NOM, 背面漆塗漆型式幾塗幾烤: >> 2, 鉻酸鹽: >> Z, 訂單厚度: >> 0.015, 訂單重: >> 40, 重量容許率(下限): >> 10, 重量容許率(上限): >> 10, 訂單寬度: >> 40.5, 鍍製方式: >> AC, 鋼捲內徑: >> 508, 鋼捲下限重: >> 2.5, 鋼捲上限重: >> 4.5, 壓花條件碼: >> -, 表面花紋: >> R, 綠色識別碼: >> -, 印刷輥號: >> -, 產品代碼: >> PPGL, 皮膜碼: >> -, 單位別: >> I, 油品種類: >> Z, 塗油量: >> Z, 包裝代碼: >> E0 , 保護膜碼: >> -, 客戶試片取樣數量: >> 0, 客戶試片取樣型式: >> -, 調質碼: >> S, 套筒碼: >> P , 規格: >> A792SSGR80, 製造標準: >> ASTM, 表面處理劑種類: >> Z, 表面處理劑塗佈量: >> Z, 伸長率測試: >> N, 硬度測試碼: >> N, 抗拉強度測試: >> N, 降伏強度測試: >> N, 厚度變異: >> 0, 訂單正面顏色(五碼): >> SLH78, 正面漆膜厚: >> 25, 正面漆塗漆型式幾塗幾烤: >> 2, 修邊碼: >> Y, 重量碼: >> AW, 鋼捲捲向: >> O, 鍍層碼: >> AZ50, | F:保證1/2 ASTM 厚度公差
PPGL | 2505EFE038/005 |  | 1. 製造標準為MS、ASTM或銷新加坡之訂單，若無技術指定優先用料，請優先使用國內料，勿使用ANFEN (OFP00406)-{.不符.} 2. 提醒：客戶"WESTMAN STEEL"HR配 《HR寬度－訂單寬度=15～30》 (OFP00722)-{.不符.} 3. 提醒：客戶"WESTMAN STEEL"HR配 《HR寬度－訂單寬度=15～30》 (OFP00723)-{.不符.} | 1. 製造標準為MS、ASTM或銷新加坡之訂單，若無技術指定優先用料，請優先使用國內料，勿使用ANFEN (OFP00406)-{.不符.} 2. 【提醒】！本單為直立式包裝，嚴禁鍍鋅或烤漆後以STAGGER捲取 (OFP00451)-{.不符.} 3. ※超耐候一系列用途要確認是否有英制公差需求，有英制公差需求時選配碼用ON027※ (OFP00680)-{.不符.} 4. ●WESTMAN PPGL背漆轉印 『指定生產線別-- CR1 +CG1 或 CR2+CG2 生產』● (OFP00720)-{.不符.} 5. ●WESTMAN PPGL背漆轉印 『指定生產線別-- CR1 +CG1 或 CR2+CG2 生產』● (OFP00721)-{.不符.} 6. 提醒：客戶"WESTMAN STEEL"HR配 《HR寬度－訂單寬度=15～30》 (OFP00722)-{.不符.} 7. 提醒：客戶"WESTMAN STEEL"HR配 《HR寬度－訂單寬度=15～30》 (OFP00723)-{.不符.} 8. ☆☆☆提醒！WESTMAN PPGL背漆轉印 指定生產線別☆☆☆ (OFP00726)-{.不符.} 9. 此經銷商有簽訂1/2厚度公差保證(無厚度變異),請調整冷軋與鍍鋅厚度公差管制範圍. 保證 ASTM 厚度公差 (OFP00180)-{.不符.} | 訂單:2505EFE038/005 CPL <生產備註> 事項如下 . 除HGI/ HGL 訂單邊緣不噴油. 其餘皆側緣噴油 (RMK00285) . 【美加訂單生產注意事項-CPL】1.客戶美加地區訂單實施修邊刀最大使用顆數上限(20顆) (RMK00717) . 【美加訂單生產注意事項-CPL】2.排程備註:注意修邊品質與毛邊 (RMK00717) . 【美加訂單生產注意事項-CPL】3.去毛邊輥的管制：兩側壓力均設定1.0 kg/cm2 (RMK00717) | 訂單:2505EFE038/005 CR1 <生產備註> 事項如下 . 此經銷商保證平均厚度在1/2厚度公差內，厚度量測NG時，如單位長度符合範圍，請放行 (RMK00402) . 【美加訂單生產注意事項-CR】1.兩側各加開一個spot cooling增加冷卻效果。 (RMK00717) . 【美加訂單生產注意事項-CR】2.發生毛邊時，請降速生產減輕毛邊程度，暫留討論後再處置。 (RMK00717) | 訂單:2505EFE038/005 CR2 <生產備註> 事項如下 . 此經銷商保證平均厚度在1/2厚度公差內，厚度量測NG時，如單位長度符合範圍，請放行 (RMK00402) . 【美加訂單生產注意事項-CR】1.兩側各加開一個spot cooling增加冷卻效果。 (RMK00717) . 【美加訂單生產注意事項-CR】2.發生毛邊時，請降速生產減輕毛邊程度，暫留討論後再處置。 (RMK00717) | 訂單:2505EFE038/005 CG1 <生產備註> 事項如下 . 【板形】 FLATNESS 板形≦12 I-UNIT（≦0.7％） (RMK-E_CHIN) . 鍍鋅表面不可有鋅痕、壓痕、凹陷、及刮傷 、應變痕等。 (RMK00054) . 此經銷商保證平均厚度在1/2厚度公差內，厚度量測NG時，如單位長度符合範圍，請放行 (RMK00402) . 鍍層 AZ150 (含) 以上 , 鋅花等級 C~E 目標D，避免鋅花晶界明顯後續造成烤漆點狀未塗漆。 (RMK00565) . 【美加訂單生產注意事項-CG1】副操確認完回控制室後，於生產排程鋼號旁簽名紀錄，以利後續追查(該排程生產完，排程單將保留)。 (RMK00717) . 【美加訂單生產注意事項-CG1】中央段副操每顆銲道出Pot時觀察銲道同時，確認Beaver Tail與鋼板接觸之Guide Roll羊毛氈狀況，並適時添加潤滑油(避免乾掉)。 (RMK00717) | 訂單:2505EFE038/005 CG2 <生產備註> 事項如下 . 【板形】 FLATNESS 板形≦12 I-UNIT（≦0.7％） (RMK-E_CHIN) . 鍍鋅表面不可有鋅痕、壓痕、凹陷、及刮傷 、應變痕等。 (RMK00054) . 此經銷商保證平均厚度在1/2厚度公差內，厚度量測NG時，如單位長度符合範圍，請放行 (RMK00402) . 鍍層 AZ150 (含) 以上 , 鋅花等級 C~E 目標D，避免鋅花晶界明顯後續造成烤漆點狀未塗漆。 (RMK00565) . 【美加訂單生產注意事項-CG2】1.使用SUB-NOZZLE (RMK00717) | 訂單:2505EFE038/005 CC1 <生產備註> 事項如下 . 【板形】 FLATNESS 板形≦12 I-UNIT（≦0.7％） (RMK-E_CHIN) . 正面面漆(20U)及正面總膜厚(25U)要求管制90%以上之膜厚,未達標準降級. (RMK00054) . 若背面面漆(20U)及背面總膜厚(25U)時要求管制90%以上之膜厚,未達標準降級 (RMK00054) . 面漆=18U(90%)~請購基準22U(110%),標準板總膜厚=5+20U(100%面漆). (RMK00054) . 30CM*全寬*留1塊給LAB及1塊給塗料商, (RMK00054) . 【色差】1.1.此客戶對面漆(非B開頭之色碼)目視色差要求較高,請依限度樣本進行目視色差管制★--->發生過訴賠 (RMK00248) . 【色差】1.2.若針對特殊顏色需特別管理時，請品檢忽略1.1.的規定以特別規定為主 (RMK00248) . 此經銷商保證平均厚度在1/2厚度公差內，厚度量測NG時，如單位長度符合範圍，請放行 (RMK00402) . 【捲取】注意！本單為直立式包裝。禁用STAGGER捲取送包裝！送RCL重處理例外。 (RMK00512) . 【抽氣量】白色系在CC1生產時,FINISH抽氣量請設定250,如生產中發生色差b值異常升高,請股長再加大抽氣量因應 (RMK00560) . 【美加訂單生產注意事項-CCP】1.請烤漆入口依照正背面漆鋼捲投向規定進行鋼捲投入。 (RMK00717) . 【美加訂單生產注意事項-CCP】2.烤漆入口依照鋼捲投向規定進行鋼捲投入。(CR1/CG1 CR2/CG2-->正向入料。CR1/CG2 CR2/CG1-->反向入料) (RMK00717) . 【美加訂單生產注意事項-CCP】3.此訂單背面漆一律採Nature塗裝，塗裝黏度設定40秒以上 (RMK00717) | 訂單:2505EFE038/005 CC2 <生產備註> 事項如下 . 【板形】 FLATNESS 板形≦12 I-UNIT（≦0.7％） (RMK-E_CHIN) . 正面面漆(20U)及正面總膜厚(25U)要求管制90%以上之膜厚,未達標準降級. (RMK00054) . 若背面面漆(20U)及背面總膜厚(25U)時要求管制90%以上之膜厚,未達標準降級 (RMK00054) . 面漆=18U(90%)~請購基準22U(110%),標準板總膜厚=5+20U(100%面漆). (RMK00054) . 30CM*全寬*留1塊給LAB及1塊給塗料商, (RMK00054) . 【色差】1.1.此客戶對面漆(非B開頭之色碼)目視色差要求較高,請依限度樣本進行目視色差管制★--->發生過訴賠 (RMK00248) . 【色差】1.2.若針對特殊顏色需特別管理時，請品檢忽略1.1.的規定以特別規定為主 (RMK00248) . 此經銷商保證平均厚度在1/2厚度公差內，厚度量測NG時，如單位長度符合範圍，請放行 (RMK00402) . 【捲取】注意！本單為直立式包裝。禁用STAGGER捲取送包裝！送RCL重處理例外。 (RMK00512) . 【抽氣量】白色系在CC1生產時,FINISH抽氣量請設定250,如生產中發生色差b值異常升高,請股長再加大抽氣量因應 (RMK00560) . 【美加訂單生產注意事項-CCP】1.請烤漆入口依照正背面漆鋼捲投向規定進行鋼捲投入。 (RMK00717) . 【美加訂單生產注意事項-CCP】2.烤漆入口依照鋼捲投向規定進行鋼捲投入。(CR1/CG1 CR2/CG2-->正向入料。CR1/CG2 CR2/CG1-->反向入料) (RMK00717) . 【美加訂單生產注意事項-CCP】3.此訂單背面漆一律採Nature塗裝，塗裝黏度設定40秒以上 (RMK00717) | 訂單:2505EFE038/005 RCL <生產備註> 事項如下 . 【捲取】注意！本單為直立式包裝。禁用STAGGER捲取送包裝！送RCL重處理例外。 (RMK00512) | 訂單:2505EFE038/005 CCPK 無 <生產備註> 事項 | 訂單:2505EFE038/005 CGQC <品檢備註> 事項如下 . 【板形】 FLATNESS 板形≦12 I-UNIT（≦0.7％） (RMK-E_CHIN) . 鍍層 AZ150 (含) 以上 , 鋅花等級 C~E 目標D，避免鋅花晶界明顯後續造成烤漆點狀未塗漆。 (RMK00565) | 訂單:2505EFE038/005 CCQC <品檢備註> 事項如下 . 【板形】 FLATNESS 板形≦12 I-UNIT（≦0.7％） (RMK-E_CHIN) . 【色差】1.1.此客戶對面漆(非B開頭之色碼)目視色差要求較高,請依限度樣本進行目視色差管制★--->發生過訴賠 (RMK00248) . 【色差】1.2.若針對特殊顏色需特別管理時，請品檢忽略1.1.的規定以特別規定為主 (RMK00248) . 【捲取】注意！本單為直立式包裝。禁用STAGGER捲取送包裝！送RCL重處理例外。 (RMK00512) | 訂單:2505EFE038/005 TOL 無 <生產備註> 事項 | 【板形】 FLATNESS 板形≦12 I-UNIT（≦0.7％）^^/CG1/CG2/CC1/CC2/CGQC/CCQC/^^ <<.E_CHIN 2025/04/17 08:55.>> | 訂單 2505EFE038/005 修改記錄如下: 20250416 10:35:37 (25010) 退火碼: >> H2, 用途碼: >> COG003, 背面標示: >> S000, 訂單背面顏色(五碼): >> BW73Z, 背面漆膜厚: >> NOM, 背面漆塗漆型式幾塗幾烤: >> 2, 鉻酸鹽: >> Z, 訂單厚度: >> 0.015, 訂單重: >> 40, 重量容許率(下限): >> 10, 重量容許率(上限): >> 10, 訂單寬度: >> 40.5, 鍍製方式: >> AC, 鋼捲內徑: >> 508, 鋼捲下限重: >> 2.5, 鋼捲上限重: >> 4.5, 壓花條件碼: >> -, 表面花紋: >> R, 綠色識別碼: >> -, 印刷輥號: >> -, 產品代碼: >> PPGL, 皮膜碼: >> -, 單位別: >> I, 油品種類: >> Z, 塗油量: >> Z, 包裝代碼: >> E0 , 保護膜碼: >> -, 客戶試片取樣型式: >> -, 調質碼: >> S, 套筒碼: >> P , 規格: >> A792SSGR80, 製造標準: >> ASTM, 表面處理劑種類: >> Z, 表面處理劑塗佈量: >> Z, 伸長率測試: >> N, 硬度測試碼: >> N, 抗拉強度測試: >> N, 降伏強度測試: >> N, 厚度變異: >> 0, 訂單正面顏色(五碼): >> SWH39, 正面漆膜厚: >> 25, 正面漆塗漆型式幾塗幾烤: >> 2, 修邊碼: >> Y, 重量碼: >> AW, 鋼捲捲向: >> O, 鍍層碼: >> AZ50, | F:保證1/2 ASTM 厚度公差
PPGL | 2505EFE039/001 | 1. ASTM 鍍製方式為MIN 與"最終產品保證1/2 ASTM 厚度公差"不能共存 (OFP00216)-{.不符.} | 1. 製造標準為MS、ASTM或銷新加坡之訂單，若無技術指定優先用料，請優先使用國內料，勿使用ANFEN (OFP00406)-{.不符.} 2. ★提醒！MIN訂單先不要配安丰料★ (OFP00664)-{.不符.} | 1. ASTM 鍍製方式為MIN 與"最終產品保證1/2 ASTM 厚度公差"不能共存 (OFP00216)-{.不符.} 2. 鍍製方式為 MIN 或 TMI 時, 冷軋厚度公差 請改為 " 1/2 厚度公差" (OFP00265)-{.不符.} 3. 製造標準為MS、ASTM或銷新加坡之訂單，若無技術指定優先用料，請優先使用國內料，勿使用ANFEN (OFP00406)-{.不符.} 4. 【提醒】！本單為直立式包裝，嚴禁鍍鋅或烤漆後以STAGGER捲取 (OFP00451)-{.不符.} 5. ★提醒！MIN訂單先不要配安丰料★ (OFP00664)-{.不符.} 6. ※超耐候一系列用途要確認是否有英制公差需求，有英制公差需求時選配碼用ON027※ (OFP00680)-{.不符.} | 訂單:2505EFE039/001 CPL <生產備註> 事項如下 . 除HGI/ HGL 訂單邊緣不噴油. 其餘皆側緣噴油 (RMK00285) . 【美加訂單生產注意事項-CPL】1.客戶美加地區訂單實施修邊刀最大使用顆數上限(20顆) (RMK00717) . 【美加訂單生產注意事項-CPL】2.排程備註:注意修邊品質與毛邊 (RMK00717) . 【美加訂單生產注意事項-CPL】3.去毛邊輥的管制：兩側壓力均設定1.0 kg/cm2 (RMK00717) | 訂單:2505EFE039/001 CR1 <生產備註> 事項如下 . 【美加訂單生產注意事項-CR】1.兩側各加開一個spot cooling增加冷卻效果。 (RMK00717) . 【美加訂單生產注意事項-CR】2.發生毛邊時，請降速生產減輕毛邊程度，暫留討論後再處置。 (RMK00717) | 訂單:2505EFE039/001 CR2 <生產備註> 事項如下 . 【美加訂單生產注意事項-CR】1.兩側各加開一個spot cooling增加冷卻效果。 (RMK00717) . 【美加訂單生產注意事項-CR】2.發生毛邊時，請降速生產減輕毛邊程度，暫留討論後再處置。 (RMK00717) | 訂單:2505EFE039/001 CG1 <生產備註> 事項如下 . 鍍鋅表面不可有鋅痕、壓痕、凹陷、及刮傷 、應變痕等。 (RMK00054) . 鍍製方式 MIN 訂單. (RMK00073) . 鍍層 AZ150 (含) 以上 , 鋅花等級 C~E 目標D，避免鋅花晶界明顯後續造成烤漆點狀未塗漆。 (RMK00565) . MIN訂單為平均厚度放行，實測厚度NG時，如單位長度符合範圍，請放行 (RMK00585) . 【美加訂單生產注意事項-CG1】副操確認完回控制室後，於生產排程鋼號旁簽名紀錄，以利後續追查(該排程生產完，排程單將保留)。 (RMK00717) . 【美加訂單生產注意事項-CG1】中央段副操每顆銲道出Pot時觀察銲道同時，確認Beaver Tail與鋼板接觸之Guide Roll羊毛氈狀況，並適時添加潤滑油(避免乾掉)。 (RMK00717) | 訂單:2505EFE039/001 CG2 <生產備註> 事項如下 . 鍍鋅表面不可有鋅痕、壓痕、凹陷、及刮傷 、應變痕等。 (RMK00054) . 鍍製方式 MIN 訂單. (RMK00073) . 鍍層 AZ150 (含) 以上 , 鋅花等級 C~E 目標D，避免鋅花晶界明顯後續造成烤漆點狀未塗漆。 (RMK00565) . MIN訂單為平均厚度放行，實測厚度NG時，如單位長度符合範圍，請放行 (RMK00585) . 【美加訂單生產注意事項-CG2】1.使用SUB-NOZZLE (RMK00717) | 訂單:2505EFE039/001 CC1 <生產備註> 事項如下 . 【留板】YCP 新色第一次生產！請留 "30 cm X全寬" 烤漆板一片。請貼標籤+寫YCP (RMK-E_CHIN) . 正面面漆(20U)及正面總膜厚(25U)要求管制90%以上之膜厚,未達標準降級. (RMK00054) . 若背面面漆(20U)及背面總膜厚(25U)時要求管制90%以上之膜厚,未達標準降級 (RMK00054) . 面漆=18U(90%)~請購基準22U(110%),標準板總膜厚=5+20U(100%面漆). (RMK00054) . 30CM*全寬*留1塊給LAB及1塊給塗料商, (RMK00054) . 鍍製方式 MIN 訂單. (RMK00073) . 【捲取】注意！本單為直立式包裝。禁用STAGGER捲取送包裝！送RCL重處理例外。 (RMK00512) . MIN訂單為平均厚度放行，實測厚度NG時，如單位長度符合範圍，請放行 (RMK00585) . 【美加訂單生產注意事項-CCP】1.請烤漆入口依照正背面漆鋼捲投向規定進行鋼捲投入。 (RMK00717) . 【美加訂單生產注意事項-CCP】2.烤漆入口依照鋼捲投向規定進行鋼捲投入。(CR1/CG1 CR2/CG2-->正向入料。CR1/CG2 CR2/CG1-->反向入料) (RMK00717) . 【美加訂單生產注意事項-CCP】3.此訂單背面漆一律採Nature塗裝，塗裝黏度設定40秒以上 (RMK00717) | 訂單:2505EFE039/001 CC2 <生產備註> 事項如下 . 【留板】YCP 新色第一次生產！請留 "30 cm X全寬" 烤漆板一片。請貼標籤+寫YCP (RMK-E_CHIN) . 正面面漆(20U)及正面總膜厚(25U)要求管制90%以上之膜厚,未達標準降級. (RMK00054) . 若背面面漆(20U)及背面總膜厚(25U)時要求管制90%以上之膜厚,未達標準降級 (RMK00054) . 面漆=18U(90%)~請購基準22U(110%),標準板總膜厚=5+20U(100%面漆). (RMK00054) . 30CM*全寬*留1塊給LAB及1塊給塗料商, (RMK00054) . 鍍製方式 MIN 訂單. (RMK00073) . 【捲取】注意！本單為直立式包裝。禁用STAGGER捲取送包裝！送RCL重處理例外。 (RMK00512) . MIN訂單為平均厚度放行，實測厚度NG時，如單位長度符合範圍，請放行 (RMK00585) . 【美加訂單生產注意事項-CCP】1.請烤漆入口依照正背面漆鋼捲投向規定進行鋼捲投入。 (RMK00717) . 【美加訂單生產注意事項-CCP】2.烤漆入口依照鋼捲投向規定進行鋼捲投入。(CR1/CG1 CR2/CG2-->正向入料。CR1/CG2 CR2/CG1-->反向入料) (RMK00717) . 【美加訂單生產注意事項-CCP】3.此訂單背面漆一律採Nature塗裝，塗裝黏度設定40秒以上 (RMK00717) | 訂單:2505EFE039/001 RCL <生產備註> 事項如下 . 【捲取】注意！本單為直立式包裝。禁用STAGGER捲取送包裝！送RCL重處理例外。 (RMK00512) | 訂單:2505EFE039/001 CCPK 無 <生產備註> 事項 | 訂單:2505EFE039/001 CGQC <品檢備註> 事項如下 . 鍍層 AZ150 (含) 以上 , 鋅花等級 C~E 目標D，避免鋅花晶界明顯後續造成烤漆點狀未塗漆。 (RMK00565) | 訂單:2505EFE039/001 CCQC <品檢備註> 事項如下 . 【留板】YCP 新色第一次生產！請留 "30 cm X全寬" 烤漆板一片。請貼標籤+寫YCP (RMK-E_CHIN) . 【捲取】注意！本單為直立式包裝。禁用STAGGER捲取送包裝！送RCL重處理例外。 (RMK00512) | 訂單:2505EFE039/001 TOL 無 <生產備註> 事項 | 【留板】YCP 新色第一次生產！請留 "30 cm X全寬" 烤漆板一片。請貼標籤+寫YCP^^/CC1/CC2/CCQC/^^ <<.E_CHIN 2025/04/24 14:34.>> | 訂單 2505EFE039/001 修改記錄如下: 20250416 16:56:53 (06023) 退火碼: >> H2, 用途碼: >> COG007, 背面標示: >> S000, 訂單背面顏色(五碼): >> BW3KY, 背面漆膜厚: >> 12.5, 背面漆塗漆型式幾塗幾烤: >> 2, 鉻酸鹽: >> Z, 訂單厚度: >> 0.0142, 訂單重: >> 20, 重量容許率(下限): >> 10, 重量容許率(上限): >> 10, 訂單寬度: >> 40.875, 鍍製方式: >> MIN, 鋼捲內徑: >> 508, 鋼捲下限重: >> 2.75, 鋼捲上限重: >> 4.54, 壓花條件碼: >> -, 表面花紋: >> R, 綠色識別碼: >> -, 印刷輥號: >> -, 產品代碼: >> PPGL, 皮膜碼: >> -, 單位別: >> I, 油品種類: >> Z, 塗油量: >> Z, 包裝代碼: >> E0 , 保護膜碼: >> -, 客戶試片取樣型式: >> -, 調質碼: >> S, 套筒碼: >> C , 規格: >> A792SSGR80, 製造標準: >> ASTM, 表面處理劑種類: >> Z, 表面處理劑塗佈量: >> Z, 伸長率測試: >> N, 硬度測試碼: >> N, 抗拉強度測試: >> N, 降伏強度測試: >> N, 訂單正面顏色(五碼): >> SRH50, 正面漆膜厚: >> 25, 正面漆塗漆型式幾塗幾烤: >> 2, 修邊碼: >> Y, 重量碼: >> AW, 鋼捲捲向: >> O, 鍍層碼: >> AZ50, 20250418 13:34:04 (06023) 用途碼: COG007 >> COG003, | *:
PPGL | 2505EFE039/002 | 1. ASTM 鍍製方式為MIN 與"最終產品保證1/2 ASTM 厚度公差"不能共存 (OFP00216)-{.不符.} | 1. 製造標準為MS、ASTM或銷新加坡之訂單，若無技術指定優先用料，請優先使用國內料，勿使用ANFEN (OFP00406)-{.不符.} 2. ★提醒！MIN訂單先不要配安丰料★ (OFP00664)-{.不符.} | 1. ASTM 鍍製方式為MIN 與"最終產品保證1/2 ASTM 厚度公差"不能共存 (OFP00216)-{.不符.} 2. 鍍製方式為 MIN 或 TMI 時, 冷軋厚度公差 請改為 " 1/2 厚度公差" (OFP00265)-{.不符.} 3. 製造標準為MS、ASTM或銷新加坡之訂單，若無技術指定優先用料，請優先使用國內料，勿使用ANFEN (OFP00406)-{.不符.} 4. 【提醒】！本單為直立式包裝，嚴禁鍍鋅或烤漆後以STAGGER捲取 (OFP00451)-{.不符.} 5. ★提醒！MIN訂單先不要配安丰料★ (OFP00664)-{.不符.} 6. ※超耐候一系列用途要確認是否有英制公差需求，有英制公差需求時選配碼用ON027※ (OFP00680)-{.不符.} | 訂單:2505EFE039/002 CPL <生產備註> 事項如下 . 除HGI/ HGL 訂單邊緣不噴油. 其餘皆側緣噴油 (RMK00285) . 【美加訂單生產注意事項-CPL】1.客戶美加地區訂單實施修邊刀最大使用顆數上限(20顆) (RMK00717) . 【美加訂單生產注意事項-CPL】2.排程備註:注意修邊品質與毛邊 (RMK00717) . 【美加訂單生產注意事項-CPL】3.去毛邊輥的管制：兩側壓力均設定1.0 kg/cm2 (RMK00717) | 訂單:2505EFE039/002 CR1 <生產備註> 事項如下 . 【美加訂單生產注意事項-CR】1.兩側各加開一個spot cooling增加冷卻效果。 (RMK00717) . 【美加訂單生產注意事項-CR】2.發生毛邊時，請降速生產減輕毛邊程度，暫留討論後再處置。 (RMK00717) | 訂單:2505EFE039/002 CR2 <生產備註> 事項如下 . 【美加訂單生產注意事項-CR】1.兩側各加開一個spot cooling增加冷卻效果。 (RMK00717) . 【美加訂單生產注意事項-CR】2.發生毛邊時，請降速生產減輕毛邊程度，暫留討論後再處置。 (RMK00717) | 訂單:2505EFE039/002 CG1 <生產備註> 事項如下 . 鍍鋅表面不可有鋅痕、壓痕、凹陷、及刮傷 、應變痕等。 (RMK00054) . 鍍製方式 MIN 訂單. (RMK00073) . 鍍層 AZ150 (含) 以上 , 鋅花等級 C~E 目標D，避免鋅花晶界明顯後續造成烤漆點狀未塗漆。 (RMK00565) . MIN訂單為平均厚度放行，實測厚度NG時，如單位長度符合範圍，請放行 (RMK00585) . 【美加訂單生產注意事項-CG1】副操確認完回控制室後，於生產排程鋼號旁簽名紀錄，以利後續追查(該排程生產完，排程單將保留)。 (RMK00717) . 【美加訂單生產注意事項-CG1】中央段副操每顆銲道出Pot時觀察銲道同時，確認Beaver Tail與鋼板接觸之Guide Roll羊毛氈狀況，並適時添加潤滑油(避免乾掉)。 (RMK00717) | 訂單:2505EFE039/002 CG2 <生產備註> 事項如下 . 鍍鋅表面不可有鋅痕、壓痕、凹陷、及刮傷 、應變痕等。 (RMK00054) . 鍍製方式 MIN 訂單. (RMK00073) . 鍍層 AZ150 (含) 以上 , 鋅花等級 C~E 目標D，避免鋅花晶界明顯後續造成烤漆點狀未塗漆。 (RMK00565) . MIN訂單為平均厚度放行，實測厚度NG時，如單位長度符合範圍，請放行 (RMK00585) . 【美加訂單生產注意事項-CG2】1.使用SUB-NOZZLE (RMK00717) | 訂單:2505EFE039/002 CC1 <生產備註> 事項如下 . 【留板】YCP 新色第一次生產！請留 "30 cm X全寬" 烤漆板一片。請貼標籤+寫YCP (RMK-E_CHIN) . 正面面漆(20U)及正面總膜厚(25U)要求管制90%以上之膜厚,未達標準降級. (RMK00054) . 若背面面漆(20U)及背面總膜厚(25U)時要求管制90%以上之膜厚,未達標準降級 (RMK00054) . 面漆=18U(90%)~請購基準22U(110%),標準板總膜厚=5+20U(100%面漆). (RMK00054) . 30CM*全寬*留1塊給LAB及1塊給塗料商, (RMK00054) . 鍍製方式 MIN 訂單. (RMK00073) . 【捲取】注意！本單為直立式包裝。禁用STAGGER捲取送包裝！送RCL重處理例外。 (RMK00512) . MIN訂單為平均厚度放行，實測厚度NG時，如單位長度符合範圍，請放行 (RMK00585) . 【美加訂單生產注意事項-CCP】1.請烤漆入口依照正背面漆鋼捲投向規定進行鋼捲投入。 (RMK00717) . 【美加訂單生產注意事項-CCP】2.烤漆入口依照鋼捲投向規定進行鋼捲投入。(CR1/CG1 CR2/CG2-->正向入料。CR1/CG2 CR2/CG1-->反向入料) (RMK00717) . 【美加訂單生產注意事項-CCP】3.此訂單背面漆一律採Nature塗裝，塗裝黏度設定40秒以上 (RMK00717) | 訂單:2505EFE039/002 CC2 <生產備註> 事項如下 . 【留板】YCP 新色第一次生產！請留 "30 cm X全寬" 烤漆板一片。請貼標籤+寫YCP (RMK-E_CHIN) . 正面面漆(20U)及正面總膜厚(25U)要求管制90%以上之膜厚,未達標準降級. (RMK00054) . 若背面面漆(20U)及背面總膜厚(25U)時要求管制90%以上之膜厚,未達標準降級 (RMK00054) . 面漆=18U(90%)~請購基準22U(110%),標準板總膜厚=5+20U(100%面漆). (RMK00054) . 30CM*全寬*留1塊給LAB及1塊給塗料商, (RMK00054) . 鍍製方式 MIN 訂單. (RMK00073) . 【捲取】注意！本單為直立式包裝。禁用STAGGER捲取送包裝！送RCL重處理例外。 (RMK00512) . MIN訂單為平均厚度放行，實測厚度NG時，如單位長度符合範圍，請放行 (RMK00585) . 【美加訂單生產注意事項-CCP】1.請烤漆入口依照正背面漆鋼捲投向規定進行鋼捲投入。 (RMK00717) . 【美加訂單生產注意事項-CCP】2.烤漆入口依照鋼捲投向規定進行鋼捲投入。(CR1/CG1 CR2/CG2-->正向入料。CR1/CG2 CR2/CG1-->反向入料) (RMK00717) . 【美加訂單生產注意事項-CCP】3.此訂單背面漆一律採Nature塗裝，塗裝黏度設定40秒以上 (RMK00717) | 訂單:2505EFE039/002 RCL <生產備註> 事項如下 . 【捲取】注意！本單為直立式包裝。禁用STAGGER捲取送包裝！送RCL重處理例外。 (RMK00512) | 訂單:2505EFE039/002 CCPK 無 <生產備註> 事項 | 訂單:2505EFE039/002 CGQC <品檢備註> 事項如下 . 鍍層 AZ150 (含) 以上 , 鋅花等級 C~E 目標D，避免鋅花晶界明顯後續造成烤漆點狀未塗漆。 (RMK00565) | 訂單:2505EFE039/002 CCQC <品檢備註> 事項如下 . 【留板】YCP 新色第一次生產！請留 "30 cm X全寬" 烤漆板一片。請貼標籤+寫YCP (RMK-E_CHIN) . 【捲取】注意！本單為直立式包裝。禁用STAGGER捲取送包裝！送RCL重處理例外。 (RMK00512) | 訂單:2505EFE039/002 TOL 無 <生產備註> 事項 | 【留板】YCP 新色第一次生產！請留 "30 cm X全寬" 烤漆板一片。請貼標籤+寫YCP^^/CC1/CC2/CCQC/^^ <<.E_CHIN 2025/04/24 14:37.>> | 訂單 2505EFE039/002 修改記錄如下: 20250418 13:34:11 (06023) 退火碼: >> H2, 用途碼: >> COG007, 背面標示: >> S000, 訂單背面顏色(五碼): >> BW3KY, 背面漆膜厚: >> 12.5, 背面漆塗漆型式幾塗幾烤: >> 2, 鉻酸鹽: >> Z, 訂單厚度: >> 0.0142, 訂單重: >> 20, 重量容許率(下限): >> 10, 重量容許率(上限): >> 10, 訂單寬度: >> 40.875, 鍍製方式: >> MIN, 鋼捲內徑: >> 508, 鋼捲下限重: >> 2.75, 鋼捲上限重: >> 4.54, 壓花條件碼: >> -, 表面花紋: >> R, 綠色識別碼: >> -, 印刷輥號: >> -, 產品代碼: >> PPGL, 皮膜碼: >> -, 單位別: >> I, 油品種類: >> Z, 塗油量: >> Z, 包裝代碼: >> E0 , 保護膜碼: >> -, 客戶試片取樣數量: >> 0, 客戶試片取樣型式: >> -, 調質碼: >> S, 套筒碼: >> C , 規格: >> A792SSGR80, 製造標準: >> ASTM, 表面處理劑種類: >> Z, 表面處理劑塗佈量: >> Z, 伸長率測試: >> N, 硬度測試碼: >> N, 抗拉強度測試: >> N, 降伏強度測試: >> N, 厚度變異: >> 0, 訂單正面顏色(五碼): >> SLS7Q, 正面漆膜厚: >> 25, 正面漆塗漆型式幾塗幾烤: >> 2, 修邊碼: >> Y, 重量碼: >> AW, 鋼捲捲向: >> O, 鍍層碼: >> AZ50, | *:
PPGL | 2505EFE046/001 |  | 1. ALT客戶 FORMA STEEL FH GL 板需要使用SAE1002M (OFP00239)-{.不符.} 2. FORMA STEEL 彎曲加工龜列，確認投料與 盡量不能有 CRACKING 現象 (不保證)...#83 (OFP00257)-{.不符.} 3. 製造標準為MS、ASTM或銷新加坡之訂單，若無技術指定優先用料，請優先使用國內料，勿使用ANFEN (OFP00406)-{.不符.} | 1. ALT客戶 FORMA STEEL FH GL 板需要使用SAE1002M (OFP00239)-{.不符.} 2. FORMA STEEL 彎曲加工龜列，確認投料與 盡量不能有 CRACKING 現象 (不保證)...#83 (OFP00257)-{.不符.} 3. 製造標準為MS、ASTM或銷新加坡之訂單，若無技術指定優先用料，請優先使用國內料，勿使用ANFEN (OFP00406)-{.不符.} 4. 【提醒】！本單為直立式包裝，嚴禁鍍鋅或烤漆後以STAGGER捲取 (OFP00451)-{.不符.} 5. 對於"TS AND YS AIMING 100KSI MAX, 不保證"。參...2109EFE055/001 幹古說明 (OFP00564)-{.不符.} 6. ※超耐候一系列用途要確認是否有英制公差需求，有英制公差需求時選配碼用ON027※ (OFP00680)-{.不符.} 7. 此經銷商有簽訂1/2厚度公差保證(無厚度變異),請調整冷軋與鍍鋅厚度公差管制範圍. 保證 ASTM 厚度公差 (OFP00180)-{.不符.} | 訂單:2505EFE046/001 CPL <生產備註> 事項如下 . 除HGI/ HGL 訂單邊緣不噴油. 其餘皆側緣噴油 (RMK00285) . 【美加訂單生產注意事項-CPL】1.客戶美加地區訂單實施修邊刀最大使用顆數上限(20顆) (RMK00717) . 【美加訂單生產注意事項-CPL】2.排程備註:注意修邊品質與毛邊 (RMK00717) . 【美加訂單生產注意事項-CPL】3.去毛邊輥的管制：兩側壓力均設定1.0 kg/cm2 (RMK00717) | 訂單:2505EFE046/001 CR1 <生產備註> 事項如下 . 此經銷商保證平均厚度在1/2厚度公差內，厚度量測NG時，如單位長度符合範圍，請放行 (RMK00402) . 此客戶有保證 全板形 急峻度 ≦ 0.7% ( ≦ 12 I-UNIT ) (RMK00583) . 【美加訂單生產注意事項-CR】1.兩側各加開一個spot cooling增加冷卻效果。 (RMK00717) . 【美加訂單生產注意事項-CR】2.發生毛邊時，請降速生產減輕毛邊程度，暫留討論後再處置。 (RMK00717) | 訂單:2505EFE046/001 CR2 <生產備註> 事項如下 . 此經銷商保證平均厚度在1/2厚度公差內，厚度量測NG時，如單位長度符合範圍，請放行 (RMK00402) . 此客戶有保證 全板形 急峻度 ≦ 0.7% ( ≦ 12 I-UNIT ) (RMK00583) . 【美加訂單生產注意事項-CR】1.兩側各加開一個spot cooling增加冷卻效果。 (RMK00717) . 【美加訂單生產注意事項-CR】2.發生毛邊時，請降速生產減輕毛邊程度，暫留討論後再處置。 (RMK00717) | 訂單:2505EFE046/001 CG1 <生產備註> 事項如下 . 鍍鋅表面不可有鋅痕、壓痕、凹陷、及刮傷 、應變痕等。 (RMK00054) . 此經銷商保證平均厚度在1/2厚度公差內，厚度量測NG時，如單位長度符合範圍，請放行 (RMK00402) . 鍍層 AZ150 (含) 以上 , 鋅花等級 C~E 目標D，避免鋅花晶界明顯後續造成烤漆點狀未塗漆。 (RMK00565) . 此客戶有保證 全板形 急峻度 ≦ 0.7% ( ≦ 12 I-UNIT ) (RMK00583) . 【美加訂單生產注意事項-CG1】副操確認完回控制室後，於生產排程鋼號旁簽名紀錄，以利後續追查(該排程生產完，排程單將保留)。 (RMK00717) . 【美加訂單生產注意事項-CG1】中央段副操每顆銲道出Pot時觀察銲道同時，確認Beaver Tail與鋼板接觸之Guide Roll羊毛氈狀況，並適時添加潤滑油(避免乾掉)。 (RMK00717) | 訂單:2505EFE046/001 CG2 <生產備註> 事項如下 . 鍍鋅表面不可有鋅痕、壓痕、凹陷、及刮傷 、應變痕等。 (RMK00054) . 此經銷商保證平均厚度在1/2厚度公差內，厚度量測NG時，如單位長度符合範圍，請放行 (RMK00402) . 鍍層 AZ150 (含) 以上 , 鋅花等級 C~E 目標D，避免鋅花晶界明顯後續造成烤漆點狀未塗漆。 (RMK00565) . 此客戶有保證 全板形 急峻度 ≦ 0.7% ( ≦ 12 I-UNIT ) (RMK00583) . 【美加訂單生產注意事項-CG2】1.使用SUB-NOZZLE (RMK00717) | 訂單:2505EFE046/001 CC1 <生產備註> 事項如下 . 【色差】膜厚變動b值較大,和客戶協議色差放行改為DE<=1.5 只管當批目視,不管批差異 (RMK-E_CHIN) . 正面面漆(20U)及正面總膜厚(25U)要求管制90%以上之膜厚,未達標準降級. (RMK00054) . 若背面面漆(20U)及背面總膜厚(25U)時要求管制90%以上之膜厚,未達標準降級 (RMK00054) . 面漆=18U(90%)~請購基準22U(110%),標準板總膜厚=5+20U(100%面漆). (RMK00054) . 30CM*全寬*留1塊給LAB及1塊給塗料商, (RMK00054) . 【色差】1.1.此客戶對面漆(非B開頭之色碼)目視色差要求較高,請依限度樣本進行目視色差管制★--->發生過訴賠 (RMK00248) . 【色差】1.2.若針對特殊顏色需特別管理時，請品檢忽略1.1.的規定以特別規定為主 (RMK00248) . 此經銷商保證平均厚度在1/2厚度公差內，厚度量測NG時，如單位長度符合範圍，請放行 (RMK00402) . 【捲取】注意！本單為直立式包裝。禁用STAGGER捲取送包裝！送RCL重處理例外。 (RMK00512) . 【抽氣量】白色系在CC1生產時,FINISH抽氣量請設定250,如生產中發生色差b值異常升高,請股長再加大抽氣量因應 (RMK00560) . 此客戶有保證 全板形 急峻度 ≦ 0.7% ( ≦ 12 I-UNIT ) (RMK00583) . 【美加訂單生產注意事項-CCP】1.請烤漆入口依照正背面漆鋼捲投向規定進行鋼捲投入。 (RMK00717) . 【美加訂單生產注意事項-CCP】2.烤漆入口依照鋼捲投向規定進行鋼捲投入。(CR1/CG1 CR2/CG2-->正向入料。CR1/CG2 CR2/CG1-->反向入料) (RMK00717) . 【美加訂單生產注意事項-CCP】3.此訂單背面漆一律採Nature塗裝，塗裝黏度設定40秒以上 (RMK00717) | 訂單:2505EFE046/001 CC2 <生產備註> 事項如下 . 【色差】膜厚變動b值較大,和客戶協議色差放行改為DE<=1.5 只管當批目視,不管批差異 (RMK-E_CHIN) . 正面面漆(20U)及正面總膜厚(25U)要求管制90%以上之膜厚,未達標準降級. (RMK00054) . 若背面面漆(20U)及背面總膜厚(25U)時要求管制90%以上之膜厚,未達標準降級 (RMK00054) . 面漆=18U(90%)~請購基準22U(110%),標準板總膜厚=5+20U(100%面漆). (RMK00054) . 30CM*全寬*留1塊給LAB及1塊給塗料商, (RMK00054) . 【色差】1.1.此客戶對面漆(非B開頭之色碼)目視色差要求較高,請依限度樣本進行目視色差管制★--->發生過訴賠 (RMK00248) . 【色差】1.2.若針對特殊顏色需特別管理時，請品檢忽略1.1.的規定以特別規定為主 (RMK00248) . 此經銷商保證平均厚度在1/2厚度公差內，厚度量測NG時，如單位長度符合範圍，請放行 (RMK00402) . 【捲取】注意！本單為直立式包裝。禁用STAGGER捲取送包裝！送RCL重處理例外。 (RMK00512) . 【抽氣量】白色系在CC1生產時,FINISH抽氣量請設定250,如生產中發生色差b值異常升高,請股長再加大抽氣量因應 (RMK00560) . 此客戶有保證 全板形 急峻度 ≦ 0.7% ( ≦ 12 I-UNIT ) (RMK00583) . 【美加訂單生產注意事項-CCP】1.請烤漆入口依照正背面漆鋼捲投向規定進行鋼捲投入。 (RMK00717) . 【美加訂單生產注意事項-CCP】2.烤漆入口依照鋼捲投向規定進行鋼捲投入。(CR1/CG1 CR2/CG2-->正向入料。CR1/CG2 CR2/CG1-->反向入料) (RMK00717) . 【美加訂單生產注意事項-CCP】3.此訂單背面漆一律採Nature塗裝，塗裝黏度設定40秒以上 (RMK00717) | 訂單:2505EFE046/001 RCL <生產備註> 事項如下 . 【捲取】注意！本單為直立式包裝。禁用STAGGER捲取送包裝！送RCL重處理例外。 (RMK00512) | 訂單:2505EFE046/001 CCPK 無 <生產備註> 事項 | 訂單:2505EFE046/001 CGQC <品檢備註> 事項如下 . 鍍層 AZ150 (含) 以上 , 鋅花等級 C~E 目標D，避免鋅花晶界明顯後續造成烤漆點狀未塗漆。 (RMK00565) | 訂單:2505EFE046/001 CCQC <品檢備註> 事項如下 . 【色差】膜厚變動b值較大,和客戶協議色差放行改為DE<=1.5 只管當批目視,不管批差異 (RMK-E_CHIN) . 【色差】1.1.此客戶對面漆(非B開頭之色碼)目視色差要求較高,請依限度樣本進行目視色差管制★--->發生過訴賠 (RMK00248) . 【色差】1.2.若針對特殊顏色需特別管理時，請品檢忽略1.1.的規定以特別規定為主 (RMK00248) . 【捲取】注意！本單為直立式包裝。禁用STAGGER捲取送包裝！送RCL重處理例外。 (RMK00512) | 訂單:2505EFE046/001 TOL 無 <生產備註> 事項 | 【色差】膜厚變動b值較大,和客戶協議色差放行改為DE<=1.5 只管當批目視,不管批差異^^/CC1/CC2/CCQC/ <<.E_CHIN 2025/05/19 10:18.>> | 訂單 2505EFE046/001 修改記錄如下: 20250516 11:39:15 (06023) 退火碼: >> H2, 用途碼: >> COG003, 背面標示: >> S000, 訂單背面顏色(五碼): >> BY15Z, 背面漆膜厚: >> NOM, 背面漆塗漆型式幾塗幾烤: >> 2, 鉻酸鹽: >> Z, 訂單厚度: >> 0.0191, 訂單重: >> 40, 重量容許率(下限): >> 10, 重量容許率(上限): >> 10, 訂單寬度: >> 42.75, 鍍製方式: >> AC, 鋼捲內徑: >> 508, 鋼捲下限重: >> 3, 鋼捲上限重: >> 4.5, 壓花條件碼: >> -, 表面花紋: >> R, 綠色識別碼: >> -, 印刷輥號: >> -, 產品代碼: >> PPGL, 皮膜碼: >> -, 單位別: >> I, 油品種類: >> Z, 塗油量: >> Z, 包裝代碼: >> E0 , 保護膜碼: >> -, 客戶試片取樣型式: >> -, 調質碼: >> S, 套筒碼: >> P , 規格: >> A792SSGR80, 製造標準: >> ASTM, 表面處理劑種類: >> Z, 表面處理劑塗佈量: >> Z, 伸長率測試: >> N, 硬度測試碼: >> N, 抗拉強度測試: >> N, 降伏強度測試: >> N, 訂單正面顏色(五碼): >> SWG2V, 正面漆膜厚: >> 25, 正面漆塗漆型式幾塗幾烤: >> 2, 修邊碼: >> Y, 重量碼: >> AW, 鋼捲捲向: >> O, 鍍層碼: >> AZ50, | F:保證1/2 ASTM 厚度公差 | [訂單訊息通知] 2025/05/19 上午 10:34:04 *** (秦大維 >> 通知 >> Patty Wu) 訊息 : 機械性質 TS&YS AIM 100 ksi。YS 10％符合，TS 4％符合
PPGL | 2505EFE047/001 |  | 1. ALT客戶 FORMA STEEL FH GL 板需要使用SAE1002M (OFP00239)-{.不符.} 2. FORMA STEEL 彎曲加工龜列，確認投料與 盡量不能有 CRACKING 現象 (不保證)...#83 (OFP00257)-{.不符.} 3. 製造標準為MS、ASTM或銷新加坡之訂單，若無技術指定優先用料，請優先使用國內料，勿使用ANFEN (OFP00406)-{.不符.} | 1. ALT客戶 FORMA STEEL FH GL 板需要使用SAE1002M (OFP00239)-{.不符.} 2. FORMA STEEL 彎曲加工龜列，確認投料與 盡量不能有 CRACKING 現象 (不保證)...#83 (OFP00257)-{.不符.} 3. 製造標準為MS、ASTM或銷新加坡之訂單，若無技術指定優先用料，請優先使用國內料，勿使用ANFEN (OFP00406)-{.不符.} 4. 【提醒】！本單為直立式包裝，嚴禁鍍鋅或烤漆後以STAGGER捲取 (OFP00451)-{.不符.} 5. 對於"TS AND YS AIMING 100KSI MAX, 不保證"。參...2109EFE055/001 幹古說明 (OFP00564)-{.不符.} 6. ※超耐候一系列用途要確認是否有英制公差需求，有英制公差需求時選配碼用ON027※ (OFP00680)-{.不符.} 7. 此經銷商有簽訂1/2厚度公差保證(無厚度變異),請調整冷軋與鍍鋅厚度公差管制範圍. 保證 ASTM 厚度公差 (OFP00180)-{.不符.} | 訂單:2505EFE047/001 CPL <生產備註> 事項如下 . 除HGI/ HGL 訂單邊緣不噴油. 其餘皆側緣噴油 (RMK00285) . 【美加訂單生產注意事項-CPL】1.客戶美加地區訂單實施修邊刀最大使用顆數上限(20顆) (RMK00717) . 【美加訂單生產注意事項-CPL】2.排程備註:注意修邊品質與毛邊 (RMK00717) . 【美加訂單生產注意事項-CPL】3.去毛邊輥的管制：兩側壓力均設定1.0 kg/cm2 (RMK00717) | 訂單:2505EFE047/001 CR1 <生產備註> 事項如下 . 此經銷商保證平均厚度在1/2厚度公差內，厚度量測NG時，如單位長度符合範圍，請放行 (RMK00402) . 此客戶有保證 全板形 急峻度 ≦ 0.7% ( ≦ 12 I-UNIT ) (RMK00583) . 【美加訂單生產注意事項-CR】1.兩側各加開一個spot cooling增加冷卻效果。 (RMK00717) . 【美加訂單生產注意事項-CR】2.發生毛邊時，請降速生產減輕毛邊程度，暫留討論後再處置。 (RMK00717) | 訂單:2505EFE047/001 CR2 <生產備註> 事項如下 . 此經銷商保證平均厚度在1/2厚度公差內，厚度量測NG時，如單位長度符合範圍，請放行 (RMK00402) . 此客戶有保證 全板形 急峻度 ≦ 0.7% ( ≦ 12 I-UNIT ) (RMK00583) . 【美加訂單生產注意事項-CR】1.兩側各加開一個spot cooling增加冷卻效果。 (RMK00717) . 【美加訂單生產注意事項-CR】2.發生毛邊時，請降速生產減輕毛邊程度，暫留討論後再處置。 (RMK00717) | 訂單:2505EFE047/001 CG1 <生產備註> 事項如下 . 鍍鋅表面不可有鋅痕、壓痕、凹陷、及刮傷 、應變痕等。 (RMK00054) . 此經銷商保證平均厚度在1/2厚度公差內，厚度量測NG時，如單位長度符合範圍，請放行 (RMK00402) . 鍍層 AZ150 (含) 以上 , 鋅花等級 C~E 目標D，避免鋅花晶界明顯後續造成烤漆點狀未塗漆。 (RMK00565) . 此客戶有保證 全板形 急峻度 ≦ 0.7% ( ≦ 12 I-UNIT ) (RMK00583) . 【美加訂單生產注意事項-CG1】副操確認完回控制室後，於生產排程鋼號旁簽名紀錄，以利後續追查(該排程生產完，排程單將保留)。 (RMK00717) . 【美加訂單生產注意事項-CG1】中央段副操每顆銲道出Pot時觀察銲道同時，確認Beaver Tail與鋼板接觸之Guide Roll羊毛氈狀況，並適時添加潤滑油(避免乾掉)。 (RMK00717) | 訂單:2505EFE047/001 CG2 <生產備註> 事項如下 . 鍍鋅表面不可有鋅痕、壓痕、凹陷、及刮傷 、應變痕等。 (RMK00054) . 此經銷商保證平均厚度在1/2厚度公差內，厚度量測NG時，如單位長度符合範圍，請放行 (RMK00402) . 鍍層 AZ150 (含) 以上 , 鋅花等級 C~E 目標D，避免鋅花晶界明顯後續造成烤漆點狀未塗漆。 (RMK00565) . 此客戶有保證 全板形 急峻度 ≦ 0.7% ( ≦ 12 I-UNIT ) (RMK00583) . 【美加訂單生產注意事項-CG2】1.使用SUB-NOZZLE (RMK00717) | 訂單:2505EFE047/001 CC1 <生產備註> 事項如下 . 正面面漆(20U)及正面總膜厚(25U)要求管制90%以上之膜厚,未達標準降級. (RMK00054) . 若背面面漆(20U)及背面總膜厚(25U)時要求管制90%以上之膜厚,未達標準降級 (RMK00054) . 面漆=18U(90%)~請購基準22U(110%),標準板總膜厚=5+20U(100%面漆). (RMK00054) . 30CM*全寬*留1塊給LAB及1塊給塗料商, (RMK00054) . 【色差】1.1.此客戶對面漆(非B開頭之色碼)目視色差要求較高,請依限度樣本進行目視色差管制★--->發生過訴賠 (RMK00248) . 【色差】1.2.若針對特殊顏色需特別管理時，請品檢忽略1.1.的規定以特別規定為主 (RMK00248) . 此經銷商保證平均厚度在1/2厚度公差內，厚度量測NG時，如單位長度符合範圍，請放行 (RMK00402) . 【捲取】注意！本單為直立式包裝。禁用STAGGER捲取送包裝！送RCL重處理例外。 (RMK00512) . 【抽氣量】白色系在CC1生產時,FINISH抽氣量請設定250,如生產中發生色差b值異常升高,請股長再加大抽氣量因應 (RMK00560) . 此客戶有保證 全板形 急峻度 ≦ 0.7% ( ≦ 12 I-UNIT ) (RMK00583) . 【美加訂單生產注意事項-CCP】1.請烤漆入口依照正背面漆鋼捲投向規定進行鋼捲投入。 (RMK00717) . 【美加訂單生產注意事項-CCP】2.烤漆入口依照鋼捲投向規定進行鋼捲投入。(CR1/CG1 CR2/CG2-->正向入料。CR1/CG2 CR2/CG1-->反向入料) (RMK00717) . 【美加訂單生產注意事項-CCP】3.此訂單背面漆一律採Nature塗裝，塗裝黏度設定40秒以上 (RMK00717) | 訂單:2505EFE047/001 CC2 <生產備註> 事項如下 . 正面面漆(20U)及正面總膜厚(25U)要求管制90%以上之膜厚,未達標準降級. (RMK00054) . 若背面面漆(20U)及背面總膜厚(25U)時要求管制90%以上之膜厚,未達標準降級 (RMK00054) . 面漆=18U(90%)~請購基準22U(110%),標準板總膜厚=5+20U(100%面漆). (RMK00054) . 30CM*全寬*留1塊給LAB及1塊給塗料商, (RMK00054) . 【色差】1.1.此客戶對面漆(非B開頭之色碼)目視色差要求較高,請依限度樣本進行目視色差管制★--->發生過訴賠 (RMK00248) . 【色差】1.2.若針對特殊顏色需特別管理時，請品檢忽略1.1.的規定以特別規定為主 (RMK00248) . 此經銷商保證平均厚度在1/2厚度公差內，厚度量測NG時，如單位長度符合範圍，請放行 (RMK00402) . 【捲取】注意！本單為直立式包裝。禁用STAGGER捲取送包裝！送RCL重處理例外。 (RMK00512) . 【抽氣量】白色系在CC1生產時,FINISH抽氣量請設定250,如生產中發生色差b值異常升高,請股長再加大抽氣量因應 (RMK00560) . 此客戶有保證 全板形 急峻度 ≦ 0.7% ( ≦ 12 I-UNIT ) (RMK00583) . 【美加訂單生產注意事項-CCP】1.請烤漆入口依照正背面漆鋼捲投向規定進行鋼捲投入。 (RMK00717) . 【美加訂單生產注意事項-CCP】2.烤漆入口依照鋼捲投向規定進行鋼捲投入。(CR1/CG1 CR2/CG2-->正向入料。CR1/CG2 CR2/CG1-->反向入料) (RMK00717) . 【美加訂單生產注意事項-CCP】3.此訂單背面漆一律採Nature塗裝，塗裝黏度設定40秒以上 (RMK00717) | 訂單:2505EFE047/001 RCL <生產備註> 事項如下 . 【捲取】注意！本單為直立式包裝。禁用STAGGER捲取送包裝！送RCL重處理例外。 (RMK00512) | 訂單:2505EFE047/001 CCPK 無 <生產備註> 事項 | 訂單:2505EFE047/001 CGQC <品檢備註> 事項如下 . 鍍層 AZ150 (含) 以上 , 鋅花等級 C~E 目標D，避免鋅花晶界明顯後續造成烤漆點狀未塗漆。 (RMK00565) | 訂單:2505EFE047/001 CCQC <品檢備註> 事項如下 . 【色差】1.1.此客戶對面漆(非B開頭之色碼)目視色差要求較高,請依限度樣本進行目視色差管制★--->發生過訴賠 (RMK00248) . 【色差】1.2.若針對特殊顏色需特別管理時，請品檢忽略1.1.的規定以特別規定為主 (RMK00248) . 【捲取】注意！本單為直立式包裝。禁用STAGGER捲取送包裝！送RCL重處理例外。 (RMK00512) | 訂單:2505EFE047/001 TOL 無 <生產備註> 事項 |  | 訂單 2505EFE047/001 修改記錄如下: 20250516 14:09:14 (06023) 退火碼: >> H2, 用途碼: >> COG003, 背面標示: >> S000, 訂單背面顏色(五碼): >> BY15Z, 背面漆膜厚: >> NOM, 背面漆塗漆型式幾塗幾烤: >> 2, 鉻酸鹽: >> Z, 訂單厚度: >> 0.0191, 訂單重: >> 60, 重量容許率(下限): >> 10, 重量容許率(上限): >> 10, 訂單寬度: >> 42.75, 鍍製方式: >> AC, 鋼捲內徑: >> 508, 鋼捲下限重: >> 3, 鋼捲上限重: >> 4.5, 壓花條件碼: >> -, 表面花紋: >> R, 綠色識別碼: >> -, 印刷輥號: >> -, 產品代碼: >> PPGL, 皮膜碼: >> -, 單位別: >> I, 油品種類: >> Z, 塗油量: >> Z, 包裝代碼: >> E0 , 保護膜碼: >> -, 客戶試片取樣型式: >> -, 調質碼: >> S, 套筒碼: >> P , 規格: >> A792SSGR80, 製造標準: >> ASTM, 表面處理劑種類: >> Z, 表面處理劑塗佈量: >> Z, 伸長率測試: >> N, 硬度測試碼: >> N, 抗拉強度測試: >> N, 降伏強度測試: >> N, 訂單正面顏色(五碼): >> SWS5X, 正面漆膜厚: >> 25, 正面漆塗漆型式幾塗幾烤: >> 2, 修邊碼: >> Y, 重量碼: >> AW, 鋼捲捲向: >> O, 鍍層碼: >> AZ50, | F:保證1/2 ASTM 厚度公差 | [訂單訊息通知] 2025/05/19 上午 09:37:24 *** (秦大維 >> 通知 >> Patty Wu) 訊息 : 機械性質 TS&YS AIM 100 ksi。YS 10％符合，TS 4％符合
PPGL | 2505EFE049/001 |  | 1. 製造標準為MS、ASTM或銷新加坡之訂單，若無技術指定優先用料，請優先使用國內料，勿使用ANFEN (OFP00406)-{.不符.} | 1. 製造標準為MS、ASTM或銷新加坡之訂單，若無技術指定優先用料，請優先使用國內料，勿使用ANFEN (OFP00406)-{.不符.} 2. 【提醒】！本單為直立式包裝，嚴禁鍍鋅或烤漆後以STAGGER捲取 (OFP00451)-{.不符.} 3. ※超耐候一系列用途要確認是否有英制公差需求，有英制公差需求時選配碼用ON027※ (OFP00680)-{.不符.} 4. 此經銷商有簽訂1/2厚度公差保證(無厚度變異),請調整冷軋與鍍鋅厚度公差管制範圍. 保證 ASTM 厚度公差 (OFP00180)-{.不符.} | 訂單:2505EFE049/001 CPL <生產備註> 事項如下 . 除HGI/ HGL 訂單邊緣不噴油. 其餘皆側緣噴油 (RMK00285) . 【美加訂單生產注意事項-CPL】1.客戶美加地區訂單實施修邊刀最大使用顆數上限(20顆) (RMK00717) . 【美加訂單生產注意事項-CPL】2.排程備註:注意修邊品質與毛邊 (RMK00717) . 【美加訂單生產注意事項-CPL】3.去毛邊輥的管制：兩側壓力均設定1.0 kg/cm2 (RMK00717) | 訂單:2505EFE049/001 CR1 <生產備註> 事項如下 . 此經銷商保證平均厚度在1/2厚度公差內，厚度量測NG時，如單位長度符合範圍，請放行 (RMK00402) . 此客戶有保證 全板形 急峻度 ≦ 0.7% ( ≦ 12 I-UNIT ) (RMK00583) . 【美加訂單生產注意事項-CR】1.兩側各加開一個spot cooling增加冷卻效果。 (RMK00717) . 【美加訂單生產注意事項-CR】2.發生毛邊時，請降速生產減輕毛邊程度，暫留討論後再處置。 (RMK00717) | 訂單:2505EFE049/001 CR2 <生產備註> 事項如下 . 此經銷商保證平均厚度在1/2厚度公差內，厚度量測NG時，如單位長度符合範圍，請放行 (RMK00402) . 此客戶有保證 全板形 急峻度 ≦ 0.7% ( ≦ 12 I-UNIT ) (RMK00583) . 【美加訂單生產注意事項-CR】1.兩側各加開一個spot cooling增加冷卻效果。 (RMK00717) . 【美加訂單生產注意事項-CR】2.發生毛邊時，請降速生產減輕毛邊程度，暫留討論後再處置。 (RMK00717) | 訂單:2505EFE049/001 CG1 <生產備註> 事項如下 . 鍍鋅表面不可有鋅痕、壓痕、凹陷、及刮傷 、應變痕等。 (RMK00054) . 此經銷商保證平均厚度在1/2厚度公差內，厚度量測NG時，如單位長度符合範圍，請放行 (RMK00402) . 鍍層 AZ150 (含) 以上 , 鋅花等級 C~E 目標D，避免鋅花晶界明顯後續造成烤漆點狀未塗漆。 (RMK00565) . 此客戶有保證 全板形 急峻度 ≦ 0.7% ( ≦ 12 I-UNIT ) (RMK00583) . 【美加訂單生產注意事項-CG1】副操確認完回控制室後，於生產排程鋼號旁簽名紀錄，以利後續追查(該排程生產完，排程單將保留)。 (RMK00717) . 【美加訂單生產注意事項-CG1】中央段副操每顆銲道出Pot時觀察銲道同時，確認Beaver Tail與鋼板接觸之Guide Roll羊毛氈狀況，並適時添加潤滑油(避免乾掉)。 (RMK00717) | 訂單:2505EFE049/001 CG2 <生產備註> 事項如下 . 鍍鋅表面不可有鋅痕、壓痕、凹陷、及刮傷 、應變痕等。 (RMK00054) . 此經銷商保證平均厚度在1/2厚度公差內，厚度量測NG時，如單位長度符合範圍，請放行 (RMK00402) . 鍍層 AZ150 (含) 以上 , 鋅花等級 C~E 目標D，避免鋅花晶界明顯後續造成烤漆點狀未塗漆。 (RMK00565) . 此客戶有保證 全板形 急峻度 ≦ 0.7% ( ≦ 12 I-UNIT ) (RMK00583) . 【美加訂單生產注意事項-CG2】1.使用SUB-NOZZLE (RMK00717) | 訂單:2505EFE049/001 CC1 <生產備註> 事項如下 . 正面面漆(20U)及正面總膜厚(25U)要求管制90%以上之膜厚,未達標準降級. (RMK00054) . 若背面面漆(20U)及背面總膜厚(25U)時要求管制90%以上之膜厚,未達標準降級 (RMK00054) . 面漆=18U(90%)~請購基準22U(110%),標準板總膜厚=5+20U(100%面漆). (RMK00054) . 30CM*全寬*留1塊給LAB及1塊給塗料商, (RMK00054) . 此經銷商保證平均厚度在1/2厚度公差內，厚度量測NG時，如單位長度符合範圍，請放行 (RMK00402) . 【捲取】注意！本單為直立式包裝。禁用STAGGER捲取送包裝！送RCL重處理例外。 (RMK00512) . 【抽氣量】白色系在CC1生產時,FINISH抽氣量請設定250,如生產中發生色差b值異常升高,請股長再加大抽氣量因應 (RMK00560) . 此客戶有保證 全板形 急峻度 ≦ 0.7% ( ≦ 12 I-UNIT ) (RMK00583) . 【美加訂單生產注意事項-CCP】1.請烤漆入口依照正背面漆鋼捲投向規定進行鋼捲投入。 (RMK00717) . 【美加訂單生產注意事項-CCP】2.烤漆入口依照鋼捲投向規定進行鋼捲投入。(CR1/CG1 CR2/CG2-->正向入料。CR1/CG2 CR2/CG1-->反向入料) (RMK00717) . 【美加訂單生產注意事項-CCP】3.此訂單背面漆一律採Nature塗裝，塗裝黏度設定40秒以上 (RMK00717) | 訂單:2505EFE049/001 CC2 <生產備註> 事項如下 . 正面面漆(20U)及正面總膜厚(25U)要求管制90%以上之膜厚,未達標準降級. (RMK00054) . 若背面面漆(20U)及背面總膜厚(25U)時要求管制90%以上之膜厚,未達標準降級 (RMK00054) . 面漆=18U(90%)~請購基準22U(110%),標準板總膜厚=5+20U(100%面漆). (RMK00054) . 30CM*全寬*留1塊給LAB及1塊給塗料商, (RMK00054) . 此經銷商保證平均厚度在1/2厚度公差內，厚度量測NG時，如單位長度符合範圍，請放行 (RMK00402) . 【捲取】注意！本單為直立式包裝。禁用STAGGER捲取送包裝！送RCL重處理例外。 (RMK00512) . 【抽氣量】白色系在CC1生產時,FINISH抽氣量請設定250,如生產中發生色差b值異常升高,請股長再加大抽氣量因應 (RMK00560) . 此客戶有保證 全板形 急峻度 ≦ 0.7% ( ≦ 12 I-UNIT ) (RMK00583) . 【美加訂單生產注意事項-CCP】1.請烤漆入口依照正背面漆鋼捲投向規定進行鋼捲投入。 (RMK00717) . 【美加訂單生產注意事項-CCP】2.烤漆入口依照鋼捲投向規定進行鋼捲投入。(CR1/CG1 CR2/CG2-->正向入料。CR1/CG2 CR2/CG1-->反向入料) (RMK00717) . 【美加訂單生產注意事項-CCP】3.此訂單背面漆一律採Nature塗裝，塗裝黏度設定40秒以上 (RMK00717) | 訂單:2505EFE049/001 RCL <生產備註> 事項如下 . 【捲取】注意！本單為直立式包裝。禁用STAGGER捲取送包裝！送RCL重處理例外。 (RMK00512) | 訂單:2505EFE049/001 CCPK 無 <生產備註> 事項 | 訂單:2505EFE049/001 CGQC <品檢備註> 事項如下 . 鍍層 AZ150 (含) 以上 , 鋅花等級 C~E 目標D，避免鋅花晶界明顯後續造成烤漆點狀未塗漆。 (RMK00565) | 訂單:2505EFE049/001 CCQC <品檢備註> 事項如下 . 【捲取】注意！本單為直立式包裝。禁用STAGGER捲取送包裝！送RCL重處理例外。 (RMK00512) | 訂單:2505EFE049/001 TOL 無 <生產備註> 事項 |  | 訂單 2505EFE049/001 修改記錄如下: 20250526 14:04:57 (06023) 退火碼: >> H2, 用途碼: >> COG003, 背面標示: >> S000, 訂單背面顏色(五碼): >> BW73Z, 背面漆膜厚: >> NOM, 背面漆塗漆型式幾塗幾烤: >> 2, 鉻酸鹽: >> Z, 訂單厚度: >> 0.015, 訂單重: >> 20, 重量容許率(下限): >> 10, 重量容許率(上限): >> 10, 訂單寬度: >> 41, 鍍製方式: >> AC, 鋼捲內徑: >> 508, 鋼捲下限重: >> 3, 鋼捲上限重: >> 4.5, 壓花條件碼: >> -, 表面花紋: >> R, 綠色識別碼: >> -, 印刷輥號: >> -, 產品代碼: >> PPGL, 皮膜碼: >> -, 單位別: >> I, 油品種類: >> Z, 塗油量: >> Z, 包裝代碼: >> E0 , 保護膜碼: >> -, 客戶試片取樣型式: >> -, 調質碼: >> S, 套筒碼: >> P , 規格: >> A792SSGR80, 製造標準: >> ASTM, 表面處理劑種類: >> Z, 表面處理劑塗佈量: >> Z, 伸長率測試: >> N, 硬度測試碼: >> N, 抗拉強度測試: >> N, 降伏強度測試: >> N, 厚度變異: >> 0, 訂單正面顏色(五碼): >> SWG40, 正面漆膜厚: >> 25, 正面漆塗漆型式幾塗幾烤: >> 2, 修邊碼: >> Y, 重量碼: >> AW, 鋼捲捲向: >> O, 鍍層碼: >> AZ50, | F:保證1/2 ASTM 厚度公差
PPGL | 2505EFE049/002 |  | 1. 製造標準為MS、ASTM或銷新加坡之訂單，若無技術指定優先用料，請優先使用國內料，勿使用ANFEN (OFP00406)-{.不符.} | 1. 製造標準為MS、ASTM或銷新加坡之訂單，若無技術指定優先用料，請優先使用國內料，勿使用ANFEN (OFP00406)-{.不符.} 2. 【提醒】！本單為直立式包裝，嚴禁鍍鋅或烤漆後以STAGGER捲取 (OFP00451)-{.不符.} 3. ※超耐候一系列用途要確認是否有英制公差需求，有英制公差需求時選配碼用ON027※ (OFP00680)-{.不符.} 4. 此經銷商有簽訂1/2厚度公差保證(無厚度變異),請調整冷軋與鍍鋅厚度公差管制範圍. 保證 ASTM 厚度公差 (OFP00180)-{.不符.} | 訂單:2505EFE049/002 CPL <生產備註> 事項如下 . 除HGI/ HGL 訂單邊緣不噴油. 其餘皆側緣噴油 (RMK00285) . 【美加訂單生產注意事項-CPL】1.客戶美加地區訂單實施修邊刀最大使用顆數上限(20顆) (RMK00717) . 【美加訂單生產注意事項-CPL】2.排程備註:注意修邊品質與毛邊 (RMK00717) . 【美加訂單生產注意事項-CPL】3.去毛邊輥的管制：兩側壓力均設定1.0 kg/cm2 (RMK00717) | 訂單:2505EFE049/002 CR1 <生產備註> 事項如下 . 此經銷商保證平均厚度在1/2厚度公差內，厚度量測NG時，如單位長度符合範圍，請放行 (RMK00402) . 此客戶有保證 全板形 急峻度 ≦ 0.7% ( ≦ 12 I-UNIT ) (RMK00583) . 【美加訂單生產注意事項-CR】1.兩側各加開一個spot cooling增加冷卻效果。 (RMK00717) . 【美加訂單生產注意事項-CR】2.發生毛邊時，請降速生產減輕毛邊程度，暫留討論後再處置。 (RMK00717) | 訂單:2505EFE049/002 CR2 <生產備註> 事項如下 . 此經銷商保證平均厚度在1/2厚度公差內，厚度量測NG時，如單位長度符合範圍，請放行 (RMK00402) . 此客戶有保證 全板形 急峻度 ≦ 0.7% ( ≦ 12 I-UNIT ) (RMK00583) . 【美加訂單生產注意事項-CR】1.兩側各加開一個spot cooling增加冷卻效果。 (RMK00717) . 【美加訂單生產注意事項-CR】2.發生毛邊時，請降速生產減輕毛邊程度，暫留討論後再處置。 (RMK00717) | 訂單:2505EFE049/002 CG1 <生產備註> 事項如下 . 鍍鋅表面不可有鋅痕、壓痕、凹陷、及刮傷 、應變痕等。 (RMK00054) . 此經銷商保證平均厚度在1/2厚度公差內，厚度量測NG時，如單位長度符合範圍，請放行 (RMK00402) . 鍍層 AZ150 (含) 以上 , 鋅花等級 C~E 目標D，避免鋅花晶界明顯後續造成烤漆點狀未塗漆。 (RMK00565) . 此客戶有保證 全板形 急峻度 ≦ 0.7% ( ≦ 12 I-UNIT ) (RMK00583) . 【美加訂單生產注意事項-CG1】副操確認完回控制室後，於生產排程鋼號旁簽名紀錄，以利後續追查(該排程生產完，排程單將保留)。 (RMK00717) . 【美加訂單生產注意事項-CG1】中央段副操每顆銲道出Pot時觀察銲道同時，確認Beaver Tail與鋼板接觸之Guide Roll羊毛氈狀況，並適時添加潤滑油(避免乾掉)。 (RMK00717) | 訂單:2505EFE049/002 CG2 <生產備註> 事項如下 . 鍍鋅表面不可有鋅痕、壓痕、凹陷、及刮傷 、應變痕等。 (RMK00054) . 此經銷商保證平均厚度在1/2厚度公差內，厚度量測NG時，如單位長度符合範圍，請放行 (RMK00402) . 鍍層 AZ150 (含) 以上 , 鋅花等級 C~E 目標D，避免鋅花晶界明顯後續造成烤漆點狀未塗漆。 (RMK00565) . 此客戶有保證 全板形 急峻度 ≦ 0.7% ( ≦ 12 I-UNIT ) (RMK00583) . 【美加訂單生產注意事項-CG2】1.使用SUB-NOZZLE (RMK00717) | 訂單:2505EFE049/002 CC1 <生產備註> 事項如下 . 正面面漆(20U)及正面總膜厚(25U)要求管制90%以上之膜厚,未達標準降級. (RMK00054) . 若背面面漆(20U)及背面總膜厚(25U)時要求管制90%以上之膜厚,未達標準降級 (RMK00054) . 面漆=18U(90%)~請購基準22U(110%),標準板總膜厚=5+20U(100%面漆). (RMK00054) . 30CM*全寬*留1塊給LAB及1塊給塗料商, (RMK00054) . 此經銷商保證平均厚度在1/2厚度公差內，厚度量測NG時，如單位長度符合範圍，請放行 (RMK00402) . 【捲取】注意！本單為直立式包裝。禁用STAGGER捲取送包裝！送RCL重處理例外。 (RMK00512) . 此客戶有保證 全板形 急峻度 ≦ 0.7% ( ≦ 12 I-UNIT ) (RMK00583) . 【美加訂單生產注意事項-CCP】1.請烤漆入口依照正背面漆鋼捲投向規定進行鋼捲投入。 (RMK00717) . 【美加訂單生產注意事項-CCP】2.烤漆入口依照鋼捲投向規定進行鋼捲投入。(CR1/CG1 CR2/CG2-->正向入料。CR1/CG2 CR2/CG1-->反向入料) (RMK00717) . 【美加訂單生產注意事項-CCP】3.此訂單背面漆一律採Nature塗裝，塗裝黏度設定40秒以上 (RMK00717) | 訂單:2505EFE049/002 CC2 <生產備註> 事項如下 . 正面面漆(20U)及正面總膜厚(25U)要求管制90%以上之膜厚,未達標準降級. (RMK00054) . 若背面面漆(20U)及背面總膜厚(25U)時要求管制90%以上之膜厚,未達標準降級 (RMK00054) . 面漆=18U(90%)~請購基準22U(110%),標準板總膜厚=5+20U(100%面漆). (RMK00054) . 30CM*全寬*留1塊給LAB及1塊給塗料商, (RMK00054) . 此經銷商保證平均厚度在1/2厚度公差內，厚度量測NG時，如單位長度符合範圍，請放行 (RMK00402) . 【捲取】注意！本單為直立式包裝。禁用STAGGER捲取送包裝！送RCL重處理例外。 (RMK00512) . 此客戶有保證 全板形 急峻度 ≦ 0.7% ( ≦ 12 I-UNIT ) (RMK00583) . 【美加訂單生產注意事項-CCP】1.請烤漆入口依照正背面漆鋼捲投向規定進行鋼捲投入。 (RMK00717) . 【美加訂單生產注意事項-CCP】2.烤漆入口依照鋼捲投向規定進行鋼捲投入。(CR1/CG1 CR2/CG2-->正向入料。CR1/CG2 CR2/CG1-->反向入料) (RMK00717) . 【美加訂單生產注意事項-CCP】3.此訂單背面漆一律採Nature塗裝，塗裝黏度設定40秒以上 (RMK00717) | 訂單:2505EFE049/002 RCL <生產備註> 事項如下 . 【捲取】注意！本單為直立式包裝。禁用STAGGER捲取送包裝！送RCL重處理例外。 (RMK00512) | 訂單:2505EFE049/002 CCPK 無 <生產備註> 事項 | 訂單:2505EFE049/002 CGQC <品檢備註> 事項如下 . 鍍層 AZ150 (含) 以上 , 鋅花等級 C~E 目標D，避免鋅花晶界明顯後續造成烤漆點狀未塗漆。 (RMK00565) | 訂單:2505EFE049/002 CCQC <品檢備註> 事項如下 . 【捲取】注意！本單為直立式包裝。禁用STAGGER捲取送包裝！送RCL重處理例外。 (RMK00512) | 訂單:2505EFE049/002 TOL 無 <生產備註> 事項 |  | 訂單 2505EFE049/002 修改記錄如下: 20250526 14:05:00 (06023) 退火碼: >> H2, 用途碼: >> COG003, 背面標示: >> S000, 訂單背面顏色(五碼): >> BW73Z, 背面漆膜厚: >> NOM, 背面漆塗漆型式幾塗幾烤: >> 2, 鉻酸鹽: >> Z, 訂單厚度: >> 0.015, 訂單重: >> 40, 重量容許率(下限): >> 10, 重量容許率(上限): >> 10, 訂單寬度: >> 41, 鍍製方式: >> AC, 鋼捲內徑: >> 508, 鋼捲下限重: >> 3, 鋼捲上限重: >> 4.5, 壓花條件碼: >> -, 表面花紋: >> R, 綠色識別碼: >> -, 印刷輥號: >> -, 產品代碼: >> PPGL, 皮膜碼: >> -, 單位別: >> I, 油品種類: >> Z, 塗油量: >> Z, 包裝代碼: >> E0 , 保護膜碼: >> -, 客戶試片取樣型式: >> -, 調質碼: >> S, 套筒碼: >> P , 規格: >> A792SSGR80, 製造標準: >> ASTM, 表面處理劑種類: >> Z, 表面處理劑塗佈量: >> Z, 伸長率測試: >> N, 硬度測試碼: >> N, 抗拉強度測試: >> N, 降伏強度測試: >> N, 厚度變異: >> 0, 訂單正面顏色(五碼): >> SBG5Y, 正面漆膜厚: >> 25, 正面漆塗漆型式幾塗幾烤: >> 2, 修邊碼: >> Y, 重量碼: >> AW, 鋼捲捲向: >> O, 鍍層碼: >> AZ50, | F:保證1/2 ASTM 厚度公差
PPGL | 2505EFE049/003 |  | 1. 製造標準為MS、ASTM或銷新加坡之訂單，若無技術指定優先用料，請優先使用國內料，勿使用ANFEN (OFP00406)-{.不符.} | 1. 製造標準為MS、ASTM或銷新加坡之訂單，若無技術指定優先用料，請優先使用國內料，勿使用ANFEN (OFP00406)-{.不符.} 2. 【提醒】！本單為直立式包裝，嚴禁鍍鋅或烤漆後以STAGGER捲取 (OFP00451)-{.不符.} 3. ※超耐候一系列用途要確認是否有英制公差需求，有英制公差需求時選配碼用ON027※ (OFP00680)-{.不符.} 4. 此經銷商有簽訂1/2厚度公差保證(無厚度變異),請調整冷軋與鍍鋅厚度公差管制範圍. 保證 ASTM 厚度公差 (OFP00180)-{.不符.} | 訂單:2505EFE049/003 CPL <生產備註> 事項如下 . 除HGI/ HGL 訂單邊緣不噴油. 其餘皆側緣噴油 (RMK00285) . 【美加訂單生產注意事項-CPL】1.客戶美加地區訂單實施修邊刀最大使用顆數上限(20顆) (RMK00717) . 【美加訂單生產注意事項-CPL】2.排程備註:注意修邊品質與毛邊 (RMK00717) . 【美加訂單生產注意事項-CPL】3.去毛邊輥的管制：兩側壓力均設定1.0 kg/cm2 (RMK00717) | 訂單:2505EFE049/003 CR1 <生產備註> 事項如下 . 此經銷商保證平均厚度在1/2厚度公差內，厚度量測NG時，如單位長度符合範圍，請放行 (RMK00402) . 此客戶有保證 全板形 急峻度 ≦ 0.7% ( ≦ 12 I-UNIT ) (RMK00583) . 【美加訂單生產注意事項-CR】1.兩側各加開一個spot cooling增加冷卻效果。 (RMK00717) . 【美加訂單生產注意事項-CR】2.發生毛邊時，請降速生產減輕毛邊程度，暫留討論後再處置。 (RMK00717) | 訂單:2505EFE049/003 CR2 <生產備註> 事項如下 . 此經銷商保證平均厚度在1/2厚度公差內，厚度量測NG時，如單位長度符合範圍，請放行 (RMK00402) . 此客戶有保證 全板形 急峻度 ≦ 0.7% ( ≦ 12 I-UNIT ) (RMK00583) . 【美加訂單生產注意事項-CR】1.兩側各加開一個spot cooling增加冷卻效果。 (RMK00717) . 【美加訂單生產注意事項-CR】2.發生毛邊時，請降速生產減輕毛邊程度，暫留討論後再處置。 (RMK00717) | 訂單:2505EFE049/003 CG1 <生產備註> 事項如下 . 鍍鋅表面不可有鋅痕、壓痕、凹陷、及刮傷 、應變痕等。 (RMK00054) . 此經銷商保證平均厚度在1/2厚度公差內，厚度量測NG時，如單位長度符合範圍，請放行 (RMK00402) . 鍍層 AZ150 (含) 以上 , 鋅花等級 C~E 目標D，避免鋅花晶界明顯後續造成烤漆點狀未塗漆。 (RMK00565) . 此客戶有保證 全板形 急峻度 ≦ 0.7% ( ≦ 12 I-UNIT ) (RMK00583) . 【美加訂單生產注意事項-CG1】副操確認完回控制室後，於生產排程鋼號旁簽名紀錄，以利後續追查(該排程生產完，排程單將保留)。 (RMK00717) . 【美加訂單生產注意事項-CG1】中央段副操每顆銲道出Pot時觀察銲道同時，確認Beaver Tail與鋼板接觸之Guide Roll羊毛氈狀況，並適時添加潤滑油(避免乾掉)。 (RMK00717) | 訂單:2505EFE049/003 CG2 <生產備註> 事項如下 . 鍍鋅表面不可有鋅痕、壓痕、凹陷、及刮傷 、應變痕等。 (RMK00054) . 此經銷商保證平均厚度在1/2厚度公差內，厚度量測NG時，如單位長度符合範圍，請放行 (RMK00402) . 鍍層 AZ150 (含) 以上 , 鋅花等級 C~E 目標D，避免鋅花晶界明顯後續造成烤漆點狀未塗漆。 (RMK00565) . 此客戶有保證 全板形 急峻度 ≦ 0.7% ( ≦ 12 I-UNIT ) (RMK00583) . 【美加訂單生產注意事項-CG2】1.使用SUB-NOZZLE (RMK00717) | 訂單:2505EFE049/003 CC1 <生產備註> 事項如下 . 正面面漆(20U)及正面總膜厚(25U)要求管制90%以上之膜厚,未達標準降級. (RMK00054) . 若背面面漆(20U)及背面總膜厚(25U)時要求管制90%以上之膜厚,未達標準降級 (RMK00054) . 面漆=18U(90%)~請購基準22U(110%),標準板總膜厚=5+20U(100%面漆). (RMK00054) . 30CM*全寬*留1塊給LAB及1塊給塗料商, (RMK00054) . 此經銷商保證平均厚度在1/2厚度公差內，厚度量測NG時，如單位長度符合範圍，請放行 (RMK00402) . 【捲取】注意！本單為直立式包裝。禁用STAGGER捲取送包裝！送RCL重處理例外。 (RMK00512) . 此客戶有保證 全板形 急峻度 ≦ 0.7% ( ≦ 12 I-UNIT ) (RMK00583) . 【美加訂單生產注意事項-CCP】1.請烤漆入口依照正背面漆鋼捲投向規定進行鋼捲投入。 (RMK00717) . 【美加訂單生產注意事項-CCP】2.烤漆入口依照鋼捲投向規定進行鋼捲投入。(CR1/CG1 CR2/CG2-->正向入料。CR1/CG2 CR2/CG1-->反向入料) (RMK00717) . 【美加訂單生產注意事項-CCP】3.此訂單背面漆一律採Nature塗裝，塗裝黏度設定40秒以上 (RMK00717) | 訂單:2505EFE049/003 CC2 <生產備註> 事項如下 . 正面面漆(20U)及正面總膜厚(25U)要求管制90%以上之膜厚,未達標準降級. (RMK00054) . 若背面面漆(20U)及背面總膜厚(25U)時要求管制90%以上之膜厚,未達標準降級 (RMK00054) . 面漆=18U(90%)~請購基準22U(110%),標準板總膜厚=5+20U(100%面漆). (RMK00054) . 30CM*全寬*留1塊給LAB及1塊給塗料商, (RMK00054) . 此經銷商保證平均厚度在1/2厚度公差內，厚度量測NG時，如單位長度符合範圍，請放行 (RMK00402) . 【捲取】注意！本單為直立式包裝。禁用STAGGER捲取送包裝！送RCL重處理例外。 (RMK00512) . 此客戶有保證 全板形 急峻度 ≦ 0.7% ( ≦ 12 I-UNIT ) (RMK00583) . 【美加訂單生產注意事項-CCP】1.請烤漆入口依照正背面漆鋼捲投向規定進行鋼捲投入。 (RMK00717) . 【美加訂單生產注意事項-CCP】2.烤漆入口依照鋼捲投向規定進行鋼捲投入。(CR1/CG1 CR2/CG2-->正向入料。CR1/CG2 CR2/CG1-->反向入料) (RMK00717) . 【美加訂單生產注意事項-CCP】3.此訂單背面漆一律採Nature塗裝，塗裝黏度設定40秒以上 (RMK00717) | 訂單:2505EFE049/003 RCL <生產備註> 事項如下 . 【捲取】注意！本單為直立式包裝。禁用STAGGER捲取送包裝！送RCL重處理例外。 (RMK00512) | 訂單:2505EFE049/003 CCPK 無 <生產備註> 事項 | 訂單:2505EFE049/003 CGQC <品檢備註> 事項如下 . 鍍層 AZ150 (含) 以上 , 鋅花等級 C~E 目標D，避免鋅花晶界明顯後續造成烤漆點狀未塗漆。 (RMK00565) | 訂單:2505EFE049/003 CCQC <品檢備註> 事項如下 . 【捲取】注意！本單為直立式包裝。禁用STAGGER捲取送包裝！送RCL重處理例外。 (RMK00512) | 訂單:2505EFE049/003 TOL 無 <生產備註> 事項 |  | 訂單 2505EFE049/003 修改記錄如下: 20250526 14:05:02 (06023) 退火碼: >> H2, 用途碼: >> COG003, 背面標示: >> S000, 訂單背面顏色(五碼): >> BW73Z, 背面漆膜厚: >> NOM, 背面漆塗漆型式幾塗幾烤: >> 2, 鉻酸鹽: >> Z, 訂單厚度: >> 0.015, 訂單重: >> 20, 重量容許率(下限): >> 10, 重量容許率(上限): >> 10, 訂單寬度: >> 41, 鍍製方式: >> AC, 鋼捲內徑: >> 508, 鋼捲下限重: >> 3, 鋼捲上限重: >> 4.5, 壓花條件碼: >> -, 表面花紋: >> R, 綠色識別碼: >> -, 印刷輥號: >> -, 產品代碼: >> PPGL, 皮膜碼: >> -, 單位別: >> I, 油品種類: >> Z, 塗油量: >> Z, 包裝代碼: >> E0 , 保護膜碼: >> -, 客戶試片取樣型式: >> -, 調質碼: >> S, 套筒碼: >> P , 規格: >> A792SSGR80, 製造標準: >> ASTM, 表面處理劑種類: >> Z, 表面處理劑塗佈量: >> Z, 伸長率測試: >> N, 硬度測試碼: >> N, 抗拉強度測試: >> N, 降伏強度測試: >> N, 厚度變異: >> 0, 訂單正面顏色(五碼): >> SBS2W, 正面漆膜厚: >> 25, 正面漆塗漆型式幾塗幾烤: >> 2, 修邊碼: >> Y, 重量碼: >> AW, 鋼捲捲向: >> O, 鍍層碼: >> AZ50, | F:保證1/2 ASTM 厚度公差
PPGL | 2505EFE049/004 |  | 1. 製造標準為MS、ASTM或銷新加坡之訂單，若無技術指定優先用料，請優先使用國內料，勿使用ANFEN (OFP00406)-{.不符.} | 1. 製造標準為MS、ASTM或銷新加坡之訂單，若無技術指定優先用料，請優先使用國內料，勿使用ANFEN (OFP00406)-{.不符.} 2. 【提醒】！本單為直立式包裝，嚴禁鍍鋅或烤漆後以STAGGER捲取 (OFP00451)-{.不符.} 3. ※超耐候一系列用途要確認是否有英制公差需求，有英制公差需求時選配碼用ON027※ (OFP00680)-{.不符.} 4. 此經銷商有簽訂1/2厚度公差保證(無厚度變異),請調整冷軋與鍍鋅厚度公差管制範圍. 保證 ASTM 厚度公差 (OFP00180)-{.不符.} | 訂單:2505EFE049/004 CPL <生產備註> 事項如下 . 除HGI/ HGL 訂單邊緣不噴油. 其餘皆側緣噴油 (RMK00285) . 【美加訂單生產注意事項-CPL】1.客戶美加地區訂單實施修邊刀最大使用顆數上限(20顆) (RMK00717) . 【美加訂單生產注意事項-CPL】2.排程備註:注意修邊品質與毛邊 (RMK00717) . 【美加訂單生產注意事項-CPL】3.去毛邊輥的管制：兩側壓力均設定1.0 kg/cm2 (RMK00717) | 訂單:2505EFE049/004 CR1 <生產備註> 事項如下 . 此經銷商保證平均厚度在1/2厚度公差內，厚度量測NG時，如單位長度符合範圍，請放行 (RMK00402) . 此客戶有保證 全板形 急峻度 ≦ 0.7% ( ≦ 12 I-UNIT ) (RMK00583) . 【美加訂單生產注意事項-CR】1.兩側各加開一個spot cooling增加冷卻效果。 (RMK00717) . 【美加訂單生產注意事項-CR】2.發生毛邊時，請降速生產減輕毛邊程度，暫留討論後再處置。 (RMK00717) | 訂單:2505EFE049/004 CR2 <生產備註> 事項如下 . 此經銷商保證平均厚度在1/2厚度公差內，厚度量測NG時，如單位長度符合範圍，請放行 (RMK00402) . 此客戶有保證 全板形 急峻度 ≦ 0.7% ( ≦ 12 I-UNIT ) (RMK00583) . 【美加訂單生產注意事項-CR】1.兩側各加開一個spot cooling增加冷卻效果。 (RMK00717) . 【美加訂單生產注意事項-CR】2.發生毛邊時，請降速生產減輕毛邊程度，暫留討論後再處置。 (RMK00717) | 訂單:2505EFE049/004 CG1 <生產備註> 事項如下 . 鍍鋅表面不可有鋅痕、壓痕、凹陷、及刮傷 、應變痕等。 (RMK00054) . 此經銷商保證平均厚度在1/2厚度公差內，厚度量測NG時，如單位長度符合範圍，請放行 (RMK00402) . 鍍層 AZ150 (含) 以上 , 鋅花等級 C~E 目標D，避免鋅花晶界明顯後續造成烤漆點狀未塗漆。 (RMK00565) . 此客戶有保證 全板形 急峻度 ≦ 0.7% ( ≦ 12 I-UNIT ) (RMK00583) . 【美加訂單生產注意事項-CG1】副操確認完回控制室後，於生產排程鋼號旁簽名紀錄，以利後續追查(該排程生產完，排程單將保留)。 (RMK00717) . 【美加訂單生產注意事項-CG1】中央段副操每顆銲道出Pot時觀察銲道同時，確認Beaver Tail與鋼板接觸之Guide Roll羊毛氈狀況，並適時添加潤滑油(避免乾掉)。 (RMK00717) | 訂單:2505EFE049/004 CG2 <生產備註> 事項如下 . 鍍鋅表面不可有鋅痕、壓痕、凹陷、及刮傷 、應變痕等。 (RMK00054) . 此經銷商保證平均厚度在1/2厚度公差內，厚度量測NG時，如單位長度符合範圍，請放行 (RMK00402) . 鍍層 AZ150 (含) 以上 , 鋅花等級 C~E 目標D，避免鋅花晶界明顯後續造成烤漆點狀未塗漆。 (RMK00565) . 此客戶有保證 全板形 急峻度 ≦ 0.7% ( ≦ 12 I-UNIT ) (RMK00583) . 【美加訂單生產注意事項-CG2】1.使用SUB-NOZZLE (RMK00717) | 訂單:2505EFE049/004 CC1 <生產備註> 事項如下 . 正面面漆(20U)及正面總膜厚(25U)要求管制90%以上之膜厚,未達標準降級. (RMK00054) . 若背面面漆(20U)及背面總膜厚(25U)時要求管制90%以上之膜厚,未達標準降級 (RMK00054) . 面漆=18U(90%)~請購基準22U(110%),標準板總膜厚=5+20U(100%面漆). (RMK00054) . 30CM*全寬*留1塊給LAB及1塊給塗料商, (RMK00054) . 此經銷商保證平均厚度在1/2厚度公差內，厚度量測NG時，如單位長度符合範圍，請放行 (RMK00402) . 【捲取】注意！本單為直立式包裝。禁用STAGGER捲取送包裝！送RCL重處理例外。 (RMK00512) . 此客戶有保證 全板形 急峻度 ≦ 0.7% ( ≦ 12 I-UNIT ) (RMK00583) . 【美加訂單生產注意事項-CCP】1.請烤漆入口依照正背面漆鋼捲投向規定進行鋼捲投入。 (RMK00717) . 【美加訂單生產注意事項-CCP】2.烤漆入口依照鋼捲投向規定進行鋼捲投入。(CR1/CG1 CR2/CG2-->正向入料。CR1/CG2 CR2/CG1-->反向入料) (RMK00717) . 【美加訂單生產注意事項-CCP】3.此訂單背面漆一律採Nature塗裝，塗裝黏度設定40秒以上 (RMK00717) | 訂單:2505EFE049/004 CC2 <生產備註> 事項如下 . 正面面漆(20U)及正面總膜厚(25U)要求管制90%以上之膜厚,未達標準降級. (RMK00054) . 若背面面漆(20U)及背面總膜厚(25U)時要求管制90%以上之膜厚,未達標準降級 (RMK00054) . 面漆=18U(90%)~請購基準22U(110%),標準板總膜厚=5+20U(100%面漆). (RMK00054) . 30CM*全寬*留1塊給LAB及1塊給塗料商, (RMK00054) . 此經銷商保證平均厚度在1/2厚度公差內，厚度量測NG時，如單位長度符合範圍，請放行 (RMK00402) . 【捲取】注意！本單為直立式包裝。禁用STAGGER捲取送包裝！送RCL重處理例外。 (RMK00512) . 此客戶有保證 全板形 急峻度 ≦ 0.7% ( ≦ 12 I-UNIT ) (RMK00583) . 【美加訂單生產注意事項-CCP】1.請烤漆入口依照正背面漆鋼捲投向規定進行鋼捲投入。 (RMK00717) . 【美加訂單生產注意事項-CCP】2.烤漆入口依照鋼捲投向規定進行鋼捲投入。(CR1/CG1 CR2/CG2-->正向入料。CR1/CG2 CR2/CG1-->反向入料) (RMK00717) . 【美加訂單生產注意事項-CCP】3.此訂單背面漆一律採Nature塗裝，塗裝黏度設定40秒以上 (RMK00717) | 訂單:2505EFE049/004 RCL <生產備註> 事項如下 . 【捲取】注意！本單為直立式包裝。禁用STAGGER捲取送包裝！送RCL重處理例外。 (RMK00512) | 訂單:2505EFE049/004 CCPK 無 <生產備註> 事項 | 訂單:2505EFE049/004 CGQC <品檢備註> 事項如下 . 鍍層 AZ150 (含) 以上 , 鋅花等級 C~E 目標D，避免鋅花晶界明顯後續造成烤漆點狀未塗漆。 (RMK00565) | 訂單:2505EFE049/004 CCQC <品檢備註> 事項如下 . 【捲取】注意！本單為直立式包裝。禁用STAGGER捲取送包裝！送RCL重處理例外。 (RMK00512) | 訂單:2505EFE049/004 TOL 無 <生產備註> 事項 |  | 訂單 2505EFE049/004 修改記錄如下: 20250526 14:05:05 (06023) 退火碼: >> H2, 用途碼: >> COG003, 背面標示: >> S000, 訂單背面顏色(五碼): >> BW73Z, 背面漆膜厚: >> NOM, 背面漆塗漆型式幾塗幾烤: >> 2, 鉻酸鹽: >> Z, 訂單厚度: >> 0.015, 訂單重: >> 20, 重量容許率(下限): >> 10, 重量容許率(上限): >> 10, 訂單寬度: >> 41, 鍍製方式: >> AC, 鋼捲內徑: >> 508, 鋼捲下限重: >> 3, 鋼捲上限重: >> 4.5, 壓花條件碼: >> -, 表面花紋: >> R, 綠色識別碼: >> -, 印刷輥號: >> -, 產品代碼: >> PPGL, 皮膜碼: >> -, 單位別: >> I, 油品種類: >> Z, 塗油量: >> Z, 包裝代碼: >> E0 , 保護膜碼: >> -, 客戶試片取樣型式: >> -, 調質碼: >> S, 套筒碼: >> P , 規格: >> A792SSGR80, 製造標準: >> ASTM, 表面處理劑種類: >> Z, 表面處理劑塗佈量: >> Z, 伸長率測試: >> N, 硬度測試碼: >> N, 抗拉強度測試: >> N, 降伏強度測試: >> N, 厚度變異: >> 0, 訂單正面顏色(五碼): >> SBG3W, 正面漆膜厚: >> 25, 正面漆塗漆型式幾塗幾烤: >> 2, 修邊碼: >> Y, 重量碼: >> AW, 鋼捲捲向: >> O, 鍍層碼: >> AZ50, | F:保證1/2 ASTM 厚度公差
PPGL | 2505EFE049/005 |  | 1. 製造標準為MS、ASTM或銷新加坡之訂單，若無技術指定優先用料，請優先使用國內料，勿使用ANFEN (OFP00406)-{.不符.} | 1. 製造標準為MS、ASTM或銷新加坡之訂單，若無技術指定優先用料，請優先使用國內料，勿使用ANFEN (OFP00406)-{.不符.} 2. 【提醒】！本單為直立式包裝，嚴禁鍍鋅或烤漆後以STAGGER捲取 (OFP00451)-{.不符.} 3. ※超耐候一系列用途要確認是否有英制公差需求，有英制公差需求時選配碼用ON027※ (OFP00680)-{.不符.} 4. 此經銷商有簽訂1/2厚度公差保證(無厚度變異),請調整冷軋與鍍鋅厚度公差管制範圍. 保證 ASTM 厚度公差 (OFP00180)-{.不符.} | 訂單:2505EFE049/005 CPL <生產備註> 事項如下 . 除HGI/ HGL 訂單邊緣不噴油. 其餘皆側緣噴油 (RMK00285) . 【美加訂單生產注意事項-CPL】1.客戶美加地區訂單實施修邊刀最大使用顆數上限(20顆) (RMK00717) . 【美加訂單生產注意事項-CPL】2.排程備註:注意修邊品質與毛邊 (RMK00717) . 【美加訂單生產注意事項-CPL】3.去毛邊輥的管制：兩側壓力均設定1.0 kg/cm2 (RMK00717) | 訂單:2505EFE049/005 CR1 <生產備註> 事項如下 . 此經銷商保證平均厚度在1/2厚度公差內，厚度量測NG時，如單位長度符合範圍，請放行 (RMK00402) . 此客戶有保證 全板形 急峻度 ≦ 0.7% ( ≦ 12 I-UNIT ) (RMK00583) . 【美加訂單生產注意事項-CR】1.兩側各加開一個spot cooling增加冷卻效果。 (RMK00717) . 【美加訂單生產注意事項-CR】2.發生毛邊時，請降速生產減輕毛邊程度，暫留討論後再處置。 (RMK00717) | 訂單:2505EFE049/005 CR2 <生產備註> 事項如下 . 此經銷商保證平均厚度在1/2厚度公差內，厚度量測NG時，如單位長度符合範圍，請放行 (RMK00402) . 此客戶有保證 全板形 急峻度 ≦ 0.7% ( ≦ 12 I-UNIT ) (RMK00583) . 【美加訂單生產注意事項-CR】1.兩側各加開一個spot cooling增加冷卻效果。 (RMK00717) . 【美加訂單生產注意事項-CR】2.發生毛邊時，請降速生產減輕毛邊程度，暫留討論後再處置。 (RMK00717) | 訂單:2505EFE049/005 CG1 <生產備註> 事項如下 . 鍍鋅表面不可有鋅痕、壓痕、凹陷、及刮傷 、應變痕等。 (RMK00054) . 此經銷商保證平均厚度在1/2厚度公差內，厚度量測NG時，如單位長度符合範圍，請放行 (RMK00402) . 鍍層 AZ150 (含) 以上 , 鋅花等級 C~E 目標D，避免鋅花晶界明顯後續造成烤漆點狀未塗漆。 (RMK00565) . 此客戶有保證 全板形 急峻度 ≦ 0.7% ( ≦ 12 I-UNIT ) (RMK00583) . 【美加訂單生產注意事項-CG1】副操確認完回控制室後，於生產排程鋼號旁簽名紀錄，以利後續追查(該排程生產完，排程單將保留)。 (RMK00717) . 【美加訂單生產注意事項-CG1】中央段副操每顆銲道出Pot時觀察銲道同時，確認Beaver Tail與鋼板接觸之Guide Roll羊毛氈狀況，並適時添加潤滑油(避免乾掉)。 (RMK00717) | 訂單:2505EFE049/005 CG2 <生產備註> 事項如下 . 鍍鋅表面不可有鋅痕、壓痕、凹陷、及刮傷 、應變痕等。 (RMK00054) . 此經銷商保證平均厚度在1/2厚度公差內，厚度量測NG時，如單位長度符合範圍，請放行 (RMK00402) . 鍍層 AZ150 (含) 以上 , 鋅花等級 C~E 目標D，避免鋅花晶界明顯後續造成烤漆點狀未塗漆。 (RMK00565) . 此客戶有保證 全板形 急峻度 ≦ 0.7% ( ≦ 12 I-UNIT ) (RMK00583) . 【美加訂單生產注意事項-CG2】1.使用SUB-NOZZLE (RMK00717) | 訂單:2505EFE049/005 CC1 <生產備註> 事項如下 . 正面面漆(20U)及正面總膜厚(25U)要求管制90%以上之膜厚,未達標準降級. (RMK00054) . 若背面面漆(20U)及背面總膜厚(25U)時要求管制90%以上之膜厚,未達標準降級 (RMK00054) . 面漆=18U(90%)~請購基準22U(110%),標準板總膜厚=5+20U(100%面漆). (RMK00054) . 30CM*全寬*留1塊給LAB及1塊給塗料商, (RMK00054) . 此經銷商保證平均厚度在1/2厚度公差內，厚度量測NG時，如單位長度符合範圍，請放行 (RMK00402) . 【捲取】注意！本單為直立式包裝。禁用STAGGER捲取送包裝！送RCL重處理例外。 (RMK00512) . 此客戶有保證 全板形 急峻度 ≦ 0.7% ( ≦ 12 I-UNIT ) (RMK00583) . 【美加訂單生產注意事項-CCP】1.請烤漆入口依照正背面漆鋼捲投向規定進行鋼捲投入。 (RMK00717) . 【美加訂單生產注意事項-CCP】2.烤漆入口依照鋼捲投向規定進行鋼捲投入。(CR1/CG1 CR2/CG2-->正向入料。CR1/CG2 CR2/CG1-->反向入料) (RMK00717) . 【美加訂單生產注意事項-CCP】3.此訂單背面漆一律採Nature塗裝，塗裝黏度設定40秒以上 (RMK00717) | 訂單:2505EFE049/005 CC2 <生產備註> 事項如下 . 正面面漆(20U)及正面總膜厚(25U)要求管制90%以上之膜厚,未達標準降級. (RMK00054) . 若背面面漆(20U)及背面總膜厚(25U)時要求管制90%以上之膜厚,未達標準降級 (RMK00054) . 面漆=18U(90%)~請購基準22U(110%),標準板總膜厚=5+20U(100%面漆). (RMK00054) . 30CM*全寬*留1塊給LAB及1塊給塗料商, (RMK00054) . 此經銷商保證平均厚度在1/2厚度公差內，厚度量測NG時，如單位長度符合範圍，請放行 (RMK00402) . 【捲取】注意！本單為直立式包裝。禁用STAGGER捲取送包裝！送RCL重處理例外。 (RMK00512) . 此客戶有保證 全板形 急峻度 ≦ 0.7% ( ≦ 12 I-UNIT ) (RMK00583) . 【美加訂單生產注意事項-CCP】1.請烤漆入口依照正背面漆鋼捲投向規定進行鋼捲投入。 (RMK00717) . 【美加訂單生產注意事項-CCP】2.烤漆入口依照鋼捲投向規定進行鋼捲投入。(CR1/CG1 CR2/CG2-->正向入料。CR1/CG2 CR2/CG1-->反向入料) (RMK00717) . 【美加訂單生產注意事項-CCP】3.此訂單背面漆一律採Nature塗裝，塗裝黏度設定40秒以上 (RMK00717) | 訂單:2505EFE049/005 RCL <生產備註> 事項如下 . 【捲取】注意！本單為直立式包裝。禁用STAGGER捲取送包裝！送RCL重處理例外。 (RMK00512) | 訂單:2505EFE049/005 CCPK 無 <生產備註> 事項 | 訂單:2505EFE049/005 CGQC <品檢備註> 事項如下 . 鍍層 AZ150 (含) 以上 , 鋅花等級 C~E 目標D，避免鋅花晶界明顯後續造成烤漆點狀未塗漆。 (RMK00565) | 訂單:2505EFE049/005 CCQC <品檢備註> 事項如下 . 【捲取】注意！本單為直立式包裝。禁用STAGGER捲取送包裝！送RCL重處理例外。 (RMK00512) | 訂單:2505EFE049/005 TOL 無 <生產備註> 事項 |  | 訂單 2505EFE049/005 修改記錄如下: 20250526 14:05:08 (06023) 退火碼: >> H2, 用途碼: >> COG003, 背面標示: >> S000, 訂單背面顏色(五碼): >> BW73Z, 背面漆膜厚: >> NOM, 背面漆塗漆型式幾塗幾烤: >> 2, 鉻酸鹽: >> Z, 訂單厚度: >> 0.015, 訂單重: >> 20, 重量容許率(下限): >> 10, 重量容許率(上限): >> 10, 訂單寬度: >> 41, 鍍製方式: >> AC, 鋼捲內徑: >> 508, 鋼捲下限重: >> 3, 鋼捲上限重: >> 4.5, 壓花條件碼: >> -, 表面花紋: >> R, 綠色識別碼: >> -, 印刷輥號: >> -, 產品代碼: >> PPGL, 皮膜碼: >> -, 單位別: >> I, 油品種類: >> Z, 塗油量: >> Z, 包裝代碼: >> E0 , 保護膜碼: >> -, 客戶試片取樣型式: >> -, 調質碼: >> S, 套筒碼: >> P , 規格: >> A792SSGR80, 製造標準: >> ASTM, 表面處理劑種類: >> Z, 表面處理劑塗佈量: >> Z, 伸長率測試: >> N, 硬度測試碼: >> N, 抗拉強度測試: >> N, 降伏強度測試: >> N, 厚度變異: >> 0, 訂單正面顏色(五碼): >> SBG7Q, 正面漆膜厚: >> 25, 正面漆塗漆型式幾塗幾烤: >> 2, 修邊碼: >> Y, 重量碼: >> AW, 鋼捲捲向: >> O, 鍍層碼: >> AZ50, 20250526 14:05:41 (06023) 用途碼: COG003 >> COG007, | F:保證1/2 ASTM 厚度公差
PPGL | 2505EFE049/006 |  | 1. 製造標準為MS、ASTM或銷新加坡之訂單，若無技術指定優先用料，請優先使用國內料，勿使用ANFEN (OFP00406)-{.不符.} | 1. 製造標準為MS、ASTM或銷新加坡之訂單，若無技術指定優先用料，請優先使用國內料，勿使用ANFEN (OFP00406)-{.不符.} 2. 【提醒】！本單為直立式包裝，嚴禁鍍鋅或烤漆後以STAGGER捲取 (OFP00451)-{.不符.} 3. ※超耐候一系列用途要確認是否有英制公差需求，有英制公差需求時選配碼用ON027※ (OFP00680)-{.不符.} 4. 此經銷商有簽訂1/2厚度公差保證(無厚度變異),請調整冷軋與鍍鋅厚度公差管制範圍. 保證 ASTM 厚度公差 (OFP00180)-{.不符.} | 訂單:2505EFE049/006 CPL <生產備註> 事項如下 . 除HGI/ HGL 訂單邊緣不噴油. 其餘皆側緣噴油 (RMK00285) . 【美加訂單生產注意事項-CPL】1.客戶美加地區訂單實施修邊刀最大使用顆數上限(20顆) (RMK00717) . 【美加訂單生產注意事項-CPL】2.排程備註:注意修邊品質與毛邊 (RMK00717) . 【美加訂單生產注意事項-CPL】3.去毛邊輥的管制：兩側壓力均設定1.0 kg/cm2 (RMK00717) | 訂單:2505EFE049/006 CR1 <生產備註> 事項如下 . 此經銷商保證平均厚度在1/2厚度公差內，厚度量測NG時，如單位長度符合範圍，請放行 (RMK00402) . 此客戶有保證 全板形 急峻度 ≦ 0.7% ( ≦ 12 I-UNIT ) (RMK00583) . 【美加訂單生產注意事項-CR】1.兩側各加開一個spot cooling增加冷卻效果。 (RMK00717) . 【美加訂單生產注意事項-CR】2.發生毛邊時，請降速生產減輕毛邊程度，暫留討論後再處置。 (RMK00717) | 訂單:2505EFE049/006 CR2 <生產備註> 事項如下 . 此經銷商保證平均厚度在1/2厚度公差內，厚度量測NG時，如單位長度符合範圍，請放行 (RMK00402) . 此客戶有保證 全板形 急峻度 ≦ 0.7% ( ≦ 12 I-UNIT ) (RMK00583) . 【美加訂單生產注意事項-CR】1.兩側各加開一個spot cooling增加冷卻效果。 (RMK00717) . 【美加訂單生產注意事項-CR】2.發生毛邊時，請降速生產減輕毛邊程度，暫留討論後再處置。 (RMK00717) | 訂單:2505EFE049/006 CG1 <生產備註> 事項如下 . 鍍鋅表面不可有鋅痕、壓痕、凹陷、及刮傷 、應變痕等。 (RMK00054) . 此經銷商保證平均厚度在1/2厚度公差內，厚度量測NG時，如單位長度符合範圍，請放行 (RMK00402) . 鍍層 AZ150 (含) 以上 , 鋅花等級 C~E 目標D，避免鋅花晶界明顯後續造成烤漆點狀未塗漆。 (RMK00565) . 此客戶有保證 全板形 急峻度 ≦ 0.7% ( ≦ 12 I-UNIT ) (RMK00583) . 【美加訂單生產注意事項-CG1】副操確認完回控制室後，於生產排程鋼號旁簽名紀錄，以利後續追查(該排程生產完，排程單將保留)。 (RMK00717) . 【美加訂單生產注意事項-CG1】中央段副操每顆銲道出Pot時觀察銲道同時，確認Beaver Tail與鋼板接觸之Guide Roll羊毛氈狀況，並適時添加潤滑油(避免乾掉)。 (RMK00717) | 訂單:2505EFE049/006 CG2 <生產備註> 事項如下 . 鍍鋅表面不可有鋅痕、壓痕、凹陷、及刮傷 、應變痕等。 (RMK00054) . 此經銷商保證平均厚度在1/2厚度公差內，厚度量測NG時，如單位長度符合範圍，請放行 (RMK00402) . 鍍層 AZ150 (含) 以上 , 鋅花等級 C~E 目標D，避免鋅花晶界明顯後續造成烤漆點狀未塗漆。 (RMK00565) . 此客戶有保證 全板形 急峻度 ≦ 0.7% ( ≦ 12 I-UNIT ) (RMK00583) . 【美加訂單生產注意事項-CG2】1.使用SUB-NOZZLE (RMK00717) | 訂單:2505EFE049/006 CC1 <生產備註> 事項如下 . 正面面漆(20U)及正面總膜厚(25U)要求管制90%以上之膜厚,未達標準降級. (RMK00054) . 若背面面漆(20U)及背面總膜厚(25U)時要求管制90%以上之膜厚,未達標準降級 (RMK00054) . 面漆=18U(90%)~請購基準22U(110%),標準板總膜厚=5+20U(100%面漆). (RMK00054) . 30CM*全寬*留1塊給LAB及1塊給塗料商, (RMK00054) . 此經銷商保證平均厚度在1/2厚度公差內，厚度量測NG時，如單位長度符合範圍，請放行 (RMK00402) . 【捲取】注意！本單為直立式包裝。禁用STAGGER捲取送包裝！送RCL重處理例外。 (RMK00512) . 此客戶有保證 全板形 急峻度 ≦ 0.7% ( ≦ 12 I-UNIT ) (RMK00583) . 【美加訂單生產注意事項-CCP】1.請烤漆入口依照正背面漆鋼捲投向規定進行鋼捲投入。 (RMK00717) . 【美加訂單生產注意事項-CCP】2.烤漆入口依照鋼捲投向規定進行鋼捲投入。(CR1/CG1 CR2/CG2-->正向入料。CR1/CG2 CR2/CG1-->反向入料) (RMK00717) . 【美加訂單生產注意事項-CCP】3.此訂單背面漆一律採Nature塗裝，塗裝黏度設定40秒以上 (RMK00717) | 訂單:2505EFE049/006 CC2 <生產備註> 事項如下 . 正面面漆(20U)及正面總膜厚(25U)要求管制90%以上之膜厚,未達標準降級. (RMK00054) . 若背面面漆(20U)及背面總膜厚(25U)時要求管制90%以上之膜厚,未達標準降級 (RMK00054) . 面漆=18U(90%)~請購基準22U(110%),標準板總膜厚=5+20U(100%面漆). (RMK00054) . 30CM*全寬*留1塊給LAB及1塊給塗料商, (RMK00054) . 此經銷商保證平均厚度在1/2厚度公差內，厚度量測NG時，如單位長度符合範圍，請放行 (RMK00402) . 【捲取】注意！本單為直立式包裝。禁用STAGGER捲取送包裝！送RCL重處理例外。 (RMK00512) . 此客戶有保證 全板形 急峻度 ≦ 0.7% ( ≦ 12 I-UNIT ) (RMK00583) . 【美加訂單生產注意事項-CCP】1.請烤漆入口依照正背面漆鋼捲投向規定進行鋼捲投入。 (RMK00717) . 【美加訂單生產注意事項-CCP】2.烤漆入口依照鋼捲投向規定進行鋼捲投入。(CR1/CG1 CR2/CG2-->正向入料。CR1/CG2 CR2/CG1-->反向入料) (RMK00717) . 【美加訂單生產注意事項-CCP】3.此訂單背面漆一律採Nature塗裝，塗裝黏度設定40秒以上 (RMK00717) | 訂單:2505EFE049/006 RCL <生產備註> 事項如下 . 【捲取】注意！本單為直立式包裝。禁用STAGGER捲取送包裝！送RCL重處理例外。 (RMK00512) | 訂單:2505EFE049/006 CCPK 無 <生產備註> 事項 | 訂單:2505EFE049/006 CGQC <品檢備註> 事項如下 . 鍍層 AZ150 (含) 以上 , 鋅花等級 C~E 目標D，避免鋅花晶界明顯後續造成烤漆點狀未塗漆。 (RMK00565) | 訂單:2505EFE049/006 CCQC <品檢備註> 事項如下 . 【捲取】注意！本單為直立式包裝。禁用STAGGER捲取送包裝！送RCL重處理例外。 (RMK00512) | 訂單:2505EFE049/006 TOL 無 <生產備註> 事項 |  | 訂單 2505EFE049/006 修改記錄如下: 20250526 14:05:10 (06023) 退火碼: >> H2, 用途碼: >> COG003, 背面標示: >> S000, 訂單背面顏色(五碼): >> BW73Z, 背面漆膜厚: >> NOM, 背面漆塗漆型式幾塗幾烤: >> 2, 鉻酸鹽: >> Z, 訂單厚度: >> 0.015, 訂單重: >> 20, 重量容許率(下限): >> 10, 重量容許率(上限): >> 10, 訂單寬度: >> 41, 鍍製方式: >> AC, 鋼捲內徑: >> 508, 鋼捲下限重: >> 3, 鋼捲上限重: >> 4.5, 壓花條件碼: >> -, 表面花紋: >> R, 綠色識別碼: >> -, 印刷輥號: >> -, 產品代碼: >> PPGL, 皮膜碼: >> -, 單位別: >> I, 油品種類: >> Z, 塗油量: >> Z, 包裝代碼: >> E0 , 保護膜碼: >> -, 客戶試片取樣型式: >> -, 調質碼: >> S, 套筒碼: >> P , 規格: >> A792SSGR80, 製造標準: >> ASTM, 表面處理劑種類: >> Z, 表面處理劑塗佈量: >> Z, 伸長率測試: >> N, 硬度測試碼: >> N, 抗拉強度測試: >> N, 降伏強度測試: >> N, 厚度變異: >> 0, 訂單正面顏色(五碼): >> SYG36, 正面漆膜厚: >> 25, 正面漆塗漆型式幾塗幾烤: >> 2, 修邊碼: >> Y, 重量碼: >> AW, 鋼捲捲向: >> O, 鍍層碼: >> AZ50, | F:保證1/2 ASTM 厚度公差
PPGL | 2505EFE050/001 | 1. ASTM 鍍製方式為MIN 與"最終產品保證1/2 ASTM 厚度公差"不能共存 (OFP00216)-{.不符.} 2. ●依旭台背面（正面漆塗料）發泡黏著性不佳（CC250503），要確認背面是否要發泡● (OFP00739)-{.不符.} | 1. 製造標準為MS、ASTM或銷新加坡之訂單，若無技術指定優先用料，請優先使用國內料，勿使用ANFEN (OFP00406)-{.不符.} 2. ★提醒！MIN訂單先不要配安丰料★ (OFP00664)-{.不符.} | 1. ASTM 鍍製方式為MIN 與"最終產品保證1/2 ASTM 厚度公差"不能共存 (OFP00216)-{.不符.} 2. 鍍製方式為 MIN 或 TMI 時, 冷軋厚度公差 請改為 " 1/2 厚度公差" (OFP00265)-{.不符.} 3. 製造標準為MS、ASTM或銷新加坡之訂單，若無技術指定優先用料，請優先使用國內料，勿使用ANFEN (OFP00406)-{.不符.} 4. ★提醒！MIN訂單先不要配安丰料★ (OFP00664)-{.不符.} 5. ●依旭台背面（正面漆塗料）發泡黏著性不佳（CC250503），要確認背面是否要發泡● (OFP00739)-{.不符.} | 訂單:2505EFE050/001 CPL <生產備註> 事項如下 . 本單為烤漆背面大於等於25μ塗裝，軋延後不允許毛邊，請CPL注意修邊狀況 (RMK00124) . 【邊緣品質】此為烤漆背面25μ訂單，請加強檢視鋼捲：邊緣殘剪、側緣鋅渣或毛邊，因為會導致烤漆背面漆轉印正面 (RMK00126) . 除HGI/ HGL 訂單邊緣不噴油. 其餘皆側緣噴油 (RMK00285) . 【美加訂單生產注意事項-CPL】1.客戶美加地區訂單實施修邊刀最大使用顆數上限(20顆) (RMK00717) . 【美加訂單生產注意事項-CPL】2.排程備註:注意修邊品質與毛邊 (RMK00717) . 【美加訂單生產注意事項-CPL】3.去毛邊輥的管制：兩側壓力均設定1.0 kg/cm2 (RMK00717) | 訂單:2505EFE050/001 CR1 <生產備註> 事項如下 . 【邊緣品質】此為烤漆背面25μ訂單，請加強檢視鋼捲：邊緣殘剪、側緣鋅渣或毛邊，因為會導致烤漆背面漆轉印正面 (RMK00126) . 此客戶有保證 全板形 急峻度 ≦ 0.7% ( ≦ 12 I-UNIT ) (RMK00583) . 【美加訂單生產注意事項-CR】1.兩側各加開一個spot cooling增加冷卻效果。 (RMK00717) . 【美加訂單生產注意事項-CR】2.發生毛邊時，請降速生產減輕毛邊程度，暫留討論後再處置。 (RMK00717) | 訂單:2505EFE050/001 CR2 <生產備註> 事項如下 . 【邊緣品質】此為烤漆背面25μ訂單，請加強檢視鋼捲：邊緣殘剪、側緣鋅渣或毛邊，因為會導致烤漆背面漆轉印正面 (RMK00126) . 此客戶有保證 全板形 急峻度 ≦ 0.7% ( ≦ 12 I-UNIT ) (RMK00583) . 【美加訂單生產注意事項-CR】1.兩側各加開一個spot cooling增加冷卻效果。 (RMK00717) . 【美加訂單生產注意事項-CR】2.發生毛邊時，請降速生產減輕毛邊程度，暫留討論後再處置。 (RMK00717) | 訂單:2505EFE050/001 CG1 <生產備註> 事項如下 . 鍍製方式 MIN 訂單. (RMK00073) . 【邊緣品質】此為烤漆背面25μ訂單，請加強檢視鋼捲：邊緣殘剪、側緣鋅渣或毛邊，因為會導致烤漆背面漆轉印正面 (RMK00126) . 本單於烤漆正背面都塗裝正面漆，因此鍍鋅請管制背面表面品質比照正面 (RMK00363) . 此客戶有保證 全板形 急峻度 ≦ 0.7% ( ≦ 12 I-UNIT ) (RMK00583) . MIN訂單為平均厚度放行，實測厚度NG時，如單位長度符合範圍，請放行 (RMK00585) . 【美加訂單生產注意事項-CG1】副操確認完回控制室後，於生產排程鋼號旁簽名紀錄，以利後續追查(該排程生產完，排程單將保留)。 (RMK00717) . 【美加訂單生產注意事項-CG1】中央段副操每顆銲道出Pot時觀察銲道同時，確認Beaver Tail與鋼板接觸之Guide Roll羊毛氈狀況，並適時添加潤滑油(避免乾掉)。 (RMK00717) | 訂單:2505EFE050/001 CG2 <生產備註> 事項如下 . 鍍製方式 MIN 訂單. (RMK00073) . 【邊緣品質】此為烤漆背面25μ訂單，請加強檢視鋼捲：邊緣殘剪、側緣鋅渣或毛邊，因為會導致烤漆背面漆轉印正面 (RMK00126) . 本單於烤漆正背面都塗裝正面漆，因此鍍鋅請管制背面表面品質比照正面 (RMK00363) . 此客戶有保證 全板形 急峻度 ≦ 0.7% ( ≦ 12 I-UNIT ) (RMK00583) . MIN訂單為平均厚度放行，實測厚度NG時，如單位長度符合範圍，請放行 (RMK00585) . 【美加訂單生產注意事項-CG2】1.使用SUB-NOZZLE (RMK00717) | 訂單:2505EFE050/001 CC1 <生產備註> 事項如下 . 【水痕】因YCP 近似深黑色水痕可能嚴重，因此指定CC1生產注意W/Q 使用純水與水量控制 (RMK-E_CHIN) . 鍍製方式 MIN 訂單. (RMK00073) . 請品檢務必遵守 30CM*全寬*留1塊給LAB及1塊給塗料商，若背面非"B"字頭則各留2片 (RMK00105) . 品檢人員於LAB試片上註記測試物性耐久及曝曬 (RMK00105) . 【邊緣品質】此為烤漆背面25μ訂單，請加強檢視鋼捲：邊緣殘剪、側緣鋅渣或毛邊，因為會導致烤漆背面漆轉印正面 (RMK00126) . 此客戶有保證 全板形 急峻度 ≦ 0.7% ( ≦ 12 I-UNIT ) (RMK00583) . MIN訂單為平均厚度放行，實測厚度NG時，如單位長度符合範圍，請放行 (RMK00585) . 【美加訂單生產注意事項-CCP】1.請烤漆入口依照正背面漆鋼捲投向規定進行鋼捲投入。 (RMK00717) . 【美加訂單生產注意事項-CCP】2.烤漆入口依照鋼捲投向規定進行鋼捲投入。(CR1/CG1 CR2/CG2-->正向入料。CR1/CG2 CR2/CG1-->反向入料) (RMK00717) . 【美加訂單生產注意事項-CCP】3.此訂單背面漆一律採Nature塗裝，塗裝黏度設定40秒以上 (RMK00717) | 訂單:2505EFE050/001 CC2 <生產備註> 事項如下 . 【水痕】因YCP 近似深黑色水痕可能嚴重，因此指定CC1生產注意W/Q 使用純水與水量控制 (RMK-E_CHIN) . 鍍製方式 MIN 訂單. (RMK00073) . 請品檢務必遵守 30CM*全寬*留1塊給LAB及1塊給塗料商，若背面非"B"字頭則各留2片 (RMK00105) . 品檢人員於LAB試片上註記測試物性耐久及曝曬 (RMK00105) . 【邊緣品質】此為烤漆背面25μ訂單，請加強檢視鋼捲：邊緣殘剪、側緣鋅渣或毛邊，因為會導致烤漆背面漆轉印正面 (RMK00126) . 此客戶有保證 全板形 急峻度 ≦ 0.7% ( ≦ 12 I-UNIT ) (RMK00583) . MIN訂單為平均厚度放行，實測厚度NG時，如單位長度符合範圍，請放行 (RMK00585) . 【美加訂單生產注意事項-CCP】1.請烤漆入口依照正背面漆鋼捲投向規定進行鋼捲投入。 (RMK00717) . 【美加訂單生產注意事項-CCP】2.烤漆入口依照鋼捲投向規定進行鋼捲投入。(CR1/CG1 CR2/CG2-->正向入料。CR1/CG2 CR2/CG1-->反向入料) (RMK00717) . 【美加訂單生產注意事項-CCP】3.此訂單背面漆一律採Nature塗裝，塗裝黏度設定40秒以上 (RMK00717) | 訂單:2505EFE050/001 RCL 無 <生產備註> 事項 | 訂單:2505EFE050/001 CCPK 無 <生產備註> 事項 | 訂單:2505EFE050/001 CGQC <品檢備註> 事項如下 . 【邊緣品質】此為烤漆背面25μ訂單，請加強檢視鋼捲：邊緣殘剪、側緣鋅渣或毛邊，因為會導致烤漆背面漆轉印正面 (RMK00126) . 本單於烤漆正背面都塗裝正面漆，因此鍍鋅請管制背面表面品質比照正面 (RMK00363) | 訂單:2505EFE050/001 CCQC <品檢備註> 事項如下 . 【水痕】因YCP 近似深黑色水痕可能嚴重，因此指定CC1生產注意W/Q 使用純水與水量控制 (RMK-E_CHIN) . 請品檢務必遵守 30CM*全寬*留1塊給LAB及1塊給塗料商，若背面非"B"字頭則各留2片 (RMK00105) . 【邊緣品質】此為烤漆背面25μ訂單，請加強檢視鋼捲：邊緣殘剪、側緣鋅渣或毛邊，因為會導致烤漆背面漆轉印正面 (RMK00126) | 訂單:2505EFE050/001 TOL 無 <生產備註> 事項 | 【水痕】因YCP 近似深黑色水痕可能嚴重，因此指定CC1生產注意W/Q 使用純水與水量控制^^/CC1/CC2/CCQC/^^ <<.E_CHIN 2025/05/23 15:05.>> | 訂單 2505EFE050/001 修改記錄如下: 20250522 15:03:05 (06023) 退火碼: >> S1, 用途碼: >> COG001, 背面標示: >> S000, 訂單背面顏色(五碼): >> 3Y9AT, 背面漆膜厚: >> 25, 背面漆塗漆型式幾塗幾烤: >> 2, 鉻酸鹽: >> Z, 訂單厚度: >> 0.019, 訂單重: >> 180, 重量容許率(下限): >> 10, 重量容許率(上限): >> 10, 訂單寬度: >> 48, 鍍製方式: >> MIN, 鋼捲內徑: >> 508, 鋼捲下限重: >> 3, 鋼捲上限重: >> 5.4, 壓花條件碼: >> -, 表面花紋: >> R, 綠色識別碼: >> -, 印刷輥號: >> -, 產品代碼: >> PPGL, 皮膜碼: >> -, 單位別: >> I, 油品種類: >> Z, 塗油量: >> Z, 包裝代碼: >> P7 , 保護膜碼: >> -, 客戶試片取樣型式: >> -, 調質碼: >> S, 套筒碼: >> P , 規格: >> A792CSB, 製造標準: >> ASTM, 表面處理劑種類: >> Z, 表面處理劑塗佈量: >> Z, 伸長率測試: >> N, 硬度測試碼: >> N, 抗拉強度測試: >> N, 降伏強度測試: >> N, 訂單正面顏色(五碼): >> 7B73T, 正面漆膜厚: >> 25, 正面漆塗漆型式幾塗幾烤: >> 2, 修邊碼: >> Y, 重量碼: >> AW, 鋼捲捲向: >> O, 鍍層碼: >> AZ50, | *:
PPGL | 2505EFE051/001 | 1. ASTM 鍍製方式為MIN 與"最終產品保證1/2 ASTM 厚度公差"不能共存 (OFP00216)-{.不符.} 2. ●依旭台背面（正面漆塗料）發泡黏著性不佳（CC250503），要確認背面是否要發泡● (OFP00739)-{.不符.} | 1. 製造標準為MS、ASTM或銷新加坡之訂單，若無技術指定優先用料，請優先使用國內料，勿使用ANFEN (OFP00406)-{.不符.} 2. ★提醒！MIN訂單先不要配安丰料★ (OFP00664)-{.不符.} | 1. ASTM 鍍製方式為MIN 與"最終產品保證1/2 ASTM 厚度公差"不能共存 (OFP00216)-{.不符.} 2. 鍍製方式為 MIN 或 TMI 時, 冷軋厚度公差 請改為 " 1/2 厚度公差" (OFP00265)-{.不符.} 3. 製造標準為MS、ASTM或銷新加坡之訂單，若無技術指定優先用料，請優先使用國內料，勿使用ANFEN (OFP00406)-{.不符.} 4. ★提醒！MIN訂單先不要配安丰料★ (OFP00664)-{.不符.} 5. ●依旭台背面（正面漆塗料）發泡黏著性不佳（CC250503），要確認背面是否要發泡● (OFP00739)-{.不符.} | 訂單:2505EFE051/001 CPL <生產備註> 事項如下 . 本單為烤漆背面大於等於25μ塗裝，軋延後不允許毛邊，請CPL注意修邊狀況 (RMK00124) . 【邊緣品質】此為烤漆背面25μ訂單，請加強檢視鋼捲：邊緣殘剪、側緣鋅渣或毛邊，因為會導致烤漆背面漆轉印正面 (RMK00126) . 除HGI/ HGL 訂單邊緣不噴油. 其餘皆側緣噴油 (RMK00285) . 【美加訂單生產注意事項-CPL】1.客戶美加地區訂單實施修邊刀最大使用顆數上限(20顆) (RMK00717) . 【美加訂單生產注意事項-CPL】2.排程備註:注意修邊品質與毛邊 (RMK00717) . 【美加訂單生產注意事項-CPL】3.去毛邊輥的管制：兩側壓力均設定1.0 kg/cm2 (RMK00717) | 訂單:2505EFE051/001 CR1 <生產備註> 事項如下 . 【邊緣品質】此為烤漆背面25μ訂單，請加強檢視鋼捲：邊緣殘剪、側緣鋅渣或毛邊，因為會導致烤漆背面漆轉印正面 (RMK00126) . 此客戶有保證 全板形 急峻度 ≦ 0.7% ( ≦ 12 I-UNIT ) (RMK00583) . 【美加訂單生產注意事項-CR】1.兩側各加開一個spot cooling增加冷卻效果。 (RMK00717) . 【美加訂單生產注意事項-CR】2.發生毛邊時，請降速生產減輕毛邊程度，暫留討論後再處置。 (RMK00717) | 訂單:2505EFE051/001 CR2 <生產備註> 事項如下 . 【邊緣品質】此為烤漆背面25μ訂單，請加強檢視鋼捲：邊緣殘剪、側緣鋅渣或毛邊，因為會導致烤漆背面漆轉印正面 (RMK00126) . 此客戶有保證 全板形 急峻度 ≦ 0.7% ( ≦ 12 I-UNIT ) (RMK00583) . 【美加訂單生產注意事項-CR】1.兩側各加開一個spot cooling增加冷卻效果。 (RMK00717) . 【美加訂單生產注意事項-CR】2.發生毛邊時，請降速生產減輕毛邊程度，暫留討論後再處置。 (RMK00717) | 訂單:2505EFE051/001 CG1 <生產備註> 事項如下 . 鍍製方式 MIN 訂單. (RMK00073) . 【邊緣品質】此為烤漆背面25μ訂單，請加強檢視鋼捲：邊緣殘剪、側緣鋅渣或毛邊，因為會導致烤漆背面漆轉印正面 (RMK00126) . 本單於烤漆正背面都塗裝正面漆，因此鍍鋅請管制背面表面品質比照正面 (RMK00363) . 此客戶有保證 全板形 急峻度 ≦ 0.7% ( ≦ 12 I-UNIT ) (RMK00583) . MIN訂單為平均厚度放行，實測厚度NG時，如單位長度符合範圍，請放行 (RMK00585) . 【美加訂單生產注意事項-CG1】副操確認完回控制室後，於生產排程鋼號旁簽名紀錄，以利後續追查(該排程生產完，排程單將保留)。 (RMK00717) . 【美加訂單生產注意事項-CG1】中央段副操每顆銲道出Pot時觀察銲道同時，確認Beaver Tail與鋼板接觸之Guide Roll羊毛氈狀況，並適時添加潤滑油(避免乾掉)。 (RMK00717) | 訂單:2505EFE051/001 CG2 <生產備註> 事項如下 . 鍍製方式 MIN 訂單. (RMK00073) . 【邊緣品質】此為烤漆背面25μ訂單，請加強檢視鋼捲：邊緣殘剪、側緣鋅渣或毛邊，因為會導致烤漆背面漆轉印正面 (RMK00126) . 本單於烤漆正背面都塗裝正面漆，因此鍍鋅請管制背面表面品質比照正面 (RMK00363) . 此客戶有保證 全板形 急峻度 ≦ 0.7% ( ≦ 12 I-UNIT ) (RMK00583) . MIN訂單為平均厚度放行，實測厚度NG時，如單位長度符合範圍，請放行 (RMK00585) . 【美加訂單生產注意事項-CG2】1.使用SUB-NOZZLE (RMK00717) | 訂單:2505EFE051/001 CC1 <生產備註> 事項如下 . 鍍製方式 MIN 訂單. (RMK00073) . 請品檢務必遵守 30CM*全寬*留1塊給LAB及1塊給塗料商，若背面非"B"字頭則各留2片 (RMK00105) . 品檢人員於LAB試片上註記測試物性耐久及曝曬 (RMK00105) . 【邊緣品質】此為烤漆背面25μ訂單，請加強檢視鋼捲：邊緣殘剪、側緣鋅渣或毛邊，因為會導致烤漆背面漆轉印正面 (RMK00126) . 【抽氣量】白色系在CC1生產時,FINISH抽氣量請設定250,如生產中發生色差b值異常升高,請股長再加大抽氣量因應 (RMK00560) . 此客戶有保證 全板形 急峻度 ≦ 0.7% ( ≦ 12 I-UNIT ) (RMK00583) . MIN訂單為平均厚度放行，實測厚度NG時，如單位長度符合範圍，請放行 (RMK00585) . 【美加訂單生產注意事項-CCP】1.請烤漆入口依照正背面漆鋼捲投向規定進行鋼捲投入。 (RMK00717) . 【美加訂單生產注意事項-CCP】2.烤漆入口依照鋼捲投向規定進行鋼捲投入。(CR1/CG1 CR2/CG2-->正向入料。CR1/CG2 CR2/CG1-->反向入料) (RMK00717) . 【美加訂單生產注意事項-CCP】3.此訂單背面漆一律採Nature塗裝，塗裝黏度設定40秒以上 (RMK00717) | 訂單:2505EFE051/001 CC2 <生產備註> 事項如下 . 鍍製方式 MIN 訂單. (RMK00073) . 請品檢務必遵守 30CM*全寬*留1塊給LAB及1塊給塗料商，若背面非"B"字頭則各留2片 (RMK00105) . 品檢人員於LAB試片上註記測試物性耐久及曝曬 (RMK00105) . 【邊緣品質】此為烤漆背面25μ訂單，請加強檢視鋼捲：邊緣殘剪、側緣鋅渣或毛邊，因為會導致烤漆背面漆轉印正面 (RMK00126) . 【抽氣量】白色系在CC1生產時,FINISH抽氣量請設定250,如生產中發生色差b值異常升高,請股長再加大抽氣量因應 (RMK00560) . 此客戶有保證 全板形 急峻度 ≦ 0.7% ( ≦ 12 I-UNIT ) (RMK00583) . MIN訂單為平均厚度放行，實測厚度NG時，如單位長度符合範圍，請放行 (RMK00585) . 【美加訂單生產注意事項-CCP】1.請烤漆入口依照正背面漆鋼捲投向規定進行鋼捲投入。 (RMK00717) . 【美加訂單生產注意事項-CCP】2.烤漆入口依照鋼捲投向規定進行鋼捲投入。(CR1/CG1 CR2/CG2-->正向入料。CR1/CG2 CR2/CG1-->反向入料) (RMK00717) . 【美加訂單生產注意事項-CCP】3.此訂單背面漆一律採Nature塗裝，塗裝黏度設定40秒以上 (RMK00717) | 訂單:2505EFE051/001 RCL 無 <生產備註> 事項 | 訂單:2505EFE051/001 CCPK 無 <生產備註> 事項 | 訂單:2505EFE051/001 CGQC <品檢備註> 事項如下 . 【邊緣品質】此為烤漆背面25μ訂單，請加強檢視鋼捲：邊緣殘剪、側緣鋅渣或毛邊，因為會導致烤漆背面漆轉印正面 (RMK00126) . 本單於烤漆正背面都塗裝正面漆，因此鍍鋅請管制背面表面品質比照正面 (RMK00363) | 訂單:2505EFE051/001 CCQC <品檢備註> 事項如下 . 請品檢務必遵守 30CM*全寬*留1塊給LAB及1塊給塗料商，若背面非"B"字頭則各留2片 (RMK00105) . 【邊緣品質】此為烤漆背面25μ訂單，請加強檢視鋼捲：邊緣殘剪、側緣鋅渣或毛邊，因為會導致烤漆背面漆轉印正面 (RMK00126) | 訂單:2505EFE051/001 TOL 無 <生產備註> 事項 |  | 訂單 2505EFE051/001 修改記錄如下: 20250529 09:04:01 (06023) 退火碼: >> S1, 用途碼: >> COG001, 背面標示: >> S000, 訂單背面顏色(五碼): >> 5W56T, 背面漆膜厚: >> 25, 背面漆塗漆型式幾塗幾烤: >> 2, 鉻酸鹽: >> Z, 訂單厚度: >> 0.013, 訂單重: >> 100, 重量容許率(下限): >> 10, 重量容許率(上限): >> 10, 訂單寬度: >> 48, 鍍製方式: >> MIN, 鋼捲內徑: >> 508, 鋼捲下限重: >> 3, 鋼捲上限重: >> 5.4, 壓花條件碼: >> -, 表面花紋: >> R, 綠色識別碼: >> -, 印刷輥號: >> -, 產品代碼: >> PPGL, 皮膜碼: >> -, 單位別: >> I, 油品種類: >> Z, 塗油量: >> Z, 包裝代碼: >> P7 , 保護膜碼: >> -, 客戶試片取樣型式: >> -, 調質碼: >> S, 套筒碼: >> P , 規格: >> A792CSB, 製造標準: >> ASTM, 表面處理劑種類: >> Z, 表面處理劑塗佈量: >> Z, 伸長率測試: >> N, 硬度測試碼: >> N, 抗拉強度測試: >> N, 降伏強度測試: >> N, 訂單正面顏色(五碼): >> 5W56T, 正面漆膜厚: >> 25, 正面漆塗漆型式幾塗幾烤: >> 2, 修邊碼: >> Y, 重量碼: >> AW, 鋼捲捲向: >> O, 鍍層碼: >> AZ50, | *:
PPGL | 2505EFE052/001 | 1. ASTM 鍍製方式為MIN 與"最終產品保證1/2 ASTM 厚度公差"不能共存 (OFP00216)-{.不符.} 2. ●依旭台背面（正面漆塗料）發泡黏著性不佳（CC250503），要確認背面是否要發泡● (OFP00739)-{.不符.} | 1. 製造標準為MS、ASTM或銷新加坡之訂單，若無技術指定優先用料，請優先使用國內料，勿使用ANFEN (OFP00406)-{.不符.} 2. ★提醒！MIN訂單先不要配安丰料★ (OFP00664)-{.不符.} | 1. ASTM 鍍製方式為MIN 與"最終產品保證1/2 ASTM 厚度公差"不能共存 (OFP00216)-{.不符.} 2. 鍍製方式為 MIN 或 TMI 時, 冷軋厚度公差 請改為 " 1/2 厚度公差" (OFP00265)-{.不符.} 3. 製造標準為MS、ASTM或銷新加坡之訂單，若無技術指定優先用料，請優先使用國內料，勿使用ANFEN (OFP00406)-{.不符.} 4. ★提醒！MIN訂單先不要配安丰料★ (OFP00664)-{.不符.} 5. ●依旭台背面（正面漆塗料）發泡黏著性不佳（CC250503），要確認背面是否要發泡● (OFP00739)-{.不符.} | 訂單:2505EFE052/001 CPL <生產備註> 事項如下 . 本單為烤漆背面大於等於25μ塗裝，軋延後不允許毛邊，請CPL注意修邊狀況 (RMK00124) . 【邊緣品質】此為烤漆背面25μ訂單，請加強檢視鋼捲：邊緣殘剪、側緣鋅渣或毛邊，因為會導致烤漆背面漆轉印正面 (RMK00126) . 除HGI/ HGL 訂單邊緣不噴油. 其餘皆側緣噴油 (RMK00285) . 【美加訂單生產注意事項-CPL】1.客戶美加地區訂單實施修邊刀最大使用顆數上限(20顆) (RMK00717) . 【美加訂單生產注意事項-CPL】2.排程備註:注意修邊品質與毛邊 (RMK00717) . 【美加訂單生產注意事項-CPL】3.去毛邊輥的管制：兩側壓力均設定1.0 kg/cm2 (RMK00717) | 訂單:2505EFE052/001 CR1 <生產備註> 事項如下 . 【邊緣品質】此為烤漆背面25μ訂單，請加強檢視鋼捲：邊緣殘剪、側緣鋅渣或毛邊，因為會導致烤漆背面漆轉印正面 (RMK00126) . 此客戶有保證 全板形 急峻度 ≦ 0.7% ( ≦ 12 I-UNIT ) (RMK00583) . 【美加訂單生產注意事項-CR】1.兩側各加開一個spot cooling增加冷卻效果。 (RMK00717) . 【美加訂單生產注意事項-CR】2.發生毛邊時，請降速生產減輕毛邊程度，暫留討論後再處置。 (RMK00717) | 訂單:2505EFE052/001 CR2 <生產備註> 事項如下 . 【邊緣品質】此為烤漆背面25μ訂單，請加強檢視鋼捲：邊緣殘剪、側緣鋅渣或毛邊，因為會導致烤漆背面漆轉印正面 (RMK00126) . 此客戶有保證 全板形 急峻度 ≦ 0.7% ( ≦ 12 I-UNIT ) (RMK00583) . 【美加訂單生產注意事項-CR】1.兩側各加開一個spot cooling增加冷卻效果。 (RMK00717) . 【美加訂單生產注意事項-CR】2.發生毛邊時，請降速生產減輕毛邊程度，暫留討論後再處置。 (RMK00717) | 訂單:2505EFE052/001 CG1 <生產備註> 事項如下 . 鍍製方式 MIN 訂單. (RMK00073) . 【邊緣品質】此為烤漆背面25μ訂單，請加強檢視鋼捲：邊緣殘剪、側緣鋅渣或毛邊，因為會導致烤漆背面漆轉印正面 (RMK00126) . 本單於烤漆正背面都塗裝正面漆，因此鍍鋅請管制背面表面品質比照正面 (RMK00363) . 此客戶有保證 全板形 急峻度 ≦ 0.7% ( ≦ 12 I-UNIT ) (RMK00583) . MIN訂單為平均厚度放行，實測厚度NG時，如單位長度符合範圍，請放行 (RMK00585) . 【美加訂單生產注意事項-CG1】副操確認完回控制室後，於生產排程鋼號旁簽名紀錄，以利後續追查(該排程生產完，排程單將保留)。 (RMK00717) . 【美加訂單生產注意事項-CG1】中央段副操每顆銲道出Pot時觀察銲道同時，確認Beaver Tail與鋼板接觸之Guide Roll羊毛氈狀況，並適時添加潤滑油(避免乾掉)。 (RMK00717) | 訂單:2505EFE052/001 CG2 <生產備註> 事項如下 . 鍍製方式 MIN 訂單. (RMK00073) . 【邊緣品質】此為烤漆背面25μ訂單，請加強檢視鋼捲：邊緣殘剪、側緣鋅渣或毛邊，因為會導致烤漆背面漆轉印正面 (RMK00126) . 本單於烤漆正背面都塗裝正面漆，因此鍍鋅請管制背面表面品質比照正面 (RMK00363) . 此客戶有保證 全板形 急峻度 ≦ 0.7% ( ≦ 12 I-UNIT ) (RMK00583) . MIN訂單為平均厚度放行，實測厚度NG時，如單位長度符合範圍，請放行 (RMK00585) . 【美加訂單生產注意事項-CG2】1.使用SUB-NOZZLE (RMK00717) | 訂單:2505EFE052/001 CC1 <生產備註> 事項如下 . 【水痕】因YCP 近似深黑色水痕可能嚴重，因此指定CC1生產注意W/Q 使用純水與水量控制 (RMK-E_CHIN) . 鍍製方式 MIN 訂單. (RMK00073) . 請品檢務必遵守 30CM*全寬*留1塊給LAB及1塊給塗料商，若背面非"B"字頭則各留2片 (RMK00105) . 品檢人員於LAB試片上註記測試物性耐久及曝曬 (RMK00105) . 【邊緣品質】此為烤漆背面25μ訂單，請加強檢視鋼捲：邊緣殘剪、側緣鋅渣或毛邊，因為會導致烤漆背面漆轉印正面 (RMK00126) . 此客戶有保證 全板形 急峻度 ≦ 0.7% ( ≦ 12 I-UNIT ) (RMK00583) . MIN訂單為平均厚度放行，實測厚度NG時，如單位長度符合範圍，請放行 (RMK00585) . 【美加訂單生產注意事項-CCP】1.請烤漆入口依照正背面漆鋼捲投向規定進行鋼捲投入。 (RMK00717) . 【美加訂單生產注意事項-CCP】2.烤漆入口依照鋼捲投向規定進行鋼捲投入。(CR1/CG1 CR2/CG2-->正向入料。CR1/CG2 CR2/CG1-->反向入料) (RMK00717) . 【美加訂單生產注意事項-CCP】3.此訂單背面漆一律採Nature塗裝，塗裝黏度設定40秒以上 (RMK00717) | 訂單:2505EFE052/001 CC2 <生產備註> 事項如下 . 【水痕】因YCP 近似深黑色水痕可能嚴重，因此指定CC1生產注意W/Q 使用純水與水量控制 (RMK-E_CHIN) . 鍍製方式 MIN 訂單. (RMK00073) . 請品檢務必遵守 30CM*全寬*留1塊給LAB及1塊給塗料商，若背面非"B"字頭則各留2片 (RMK00105) . 品檢人員於LAB試片上註記測試物性耐久及曝曬 (RMK00105) . 【邊緣品質】此為烤漆背面25μ訂單，請加強檢視鋼捲：邊緣殘剪、側緣鋅渣或毛邊，因為會導致烤漆背面漆轉印正面 (RMK00126) . 此客戶有保證 全板形 急峻度 ≦ 0.7% ( ≦ 12 I-UNIT ) (RMK00583) . MIN訂單為平均厚度放行，實測厚度NG時，如單位長度符合範圍，請放行 (RMK00585) . 【美加訂單生產注意事項-CCP】1.請烤漆入口依照正背面漆鋼捲投向規定進行鋼捲投入。 (RMK00717) . 【美加訂單生產注意事項-CCP】2.烤漆入口依照鋼捲投向規定進行鋼捲投入。(CR1/CG1 CR2/CG2-->正向入料。CR1/CG2 CR2/CG1-->反向入料) (RMK00717) . 【美加訂單生產注意事項-CCP】3.此訂單背面漆一律採Nature塗裝，塗裝黏度設定40秒以上 (RMK00717) | 訂單:2505EFE052/001 RCL 無 <生產備註> 事項 | 訂單:2505EFE052/001 CCPK 無 <生產備註> 事項 | 訂單:2505EFE052/001 CGQC <品檢備註> 事項如下 . 【邊緣品質】此為烤漆背面25μ訂單，請加強檢視鋼捲：邊緣殘剪、側緣鋅渣或毛邊，因為會導致烤漆背面漆轉印正面 (RMK00126) . 本單於烤漆正背面都塗裝正面漆，因此鍍鋅請管制背面表面品質比照正面 (RMK00363) | 訂單:2505EFE052/001 CCQC <品檢備註> 事項如下 . 【水痕】因YCP 近似深黑色水痕可能嚴重，因此指定CC1生產注意W/Q 使用純水與水量控制 (RMK-E_CHIN) . 請品檢務必遵守 30CM*全寬*留1塊給LAB及1塊給塗料商，若背面非"B"字頭則各留2片 (RMK00105) . 【邊緣品質】此為烤漆背面25μ訂單，請加強檢視鋼捲：邊緣殘剪、側緣鋅渣或毛邊，因為會導致烤漆背面漆轉印正面 (RMK00126) | 訂單:2505EFE052/001 TOL 無 <生產備註> 事項 | 【水痕】因YCP 近似深黑色水痕可能嚴重，因此指定CC1生產注意W/Q 使用純水與水量控制^^/CC1/CC2/CCQC/^^ <<.E_CHIN 2025/06/02 16:37.>> | 訂單 2505EFE052/001 修改記錄如下: 20250526 14:13:12 (06023) 退火碼: >> S1, 用途碼: >> COG001, 背面標示: >> S000, 訂單背面顏色(五碼): >> 3Y9AT, 背面漆膜厚: >> 25, 背面漆塗漆型式幾塗幾烤: >> 2, 鉻酸鹽: >> Z, 訂單厚度: >> 0.013, 訂單重: >> 20, 重量容許率(下限): >> 10, 重量容許率(上限): >> 10, 訂單寬度: >> 48, 鍍製方式: >> MIN, 鋼捲內徑: >> 508, 鋼捲下限重: >> 3, 鋼捲上限重: >> 5.4, 壓花條件碼: >> -, 表面花紋: >> R, 綠色識別碼: >> -, 印刷輥號: >> -, 產品代碼: >> PPGL, 皮膜碼: >> -, 單位別: >> I, 油品種類: >> Z, 塗油量: >> Z, 包裝代碼: >> P7 , 保護膜碼: >> -, 客戶試片取樣型式: >> -, 調質碼: >> S, 套筒碼: >> P , 規格: >> A792CSB, 製造標準: >> ASTM, 表面處理劑種類: >> Z, 表面處理劑塗佈量: >> Z, 伸長率測試: >> N, 硬度測試碼: >> N, 抗拉強度測試: >> N, 降伏強度測試: >> N, 訂單正面顏色(五碼): >> 7B73T, 正面漆膜厚: >> 25, 正面漆塗漆型式幾塗幾烤: >> 2, 修邊碼: >> Y, 重量碼: >> AW, 鋼捲捲向: >> O, 鍍層碼: >> AZ50, | *:
PPGL | 2505EFE053/001 | 1. ASTM 鍍製方式為MIN 與"最終產品保證1/2 ASTM 厚度公差"不能共存 (OFP00216)-{.不符.} 2. ●依旭台背面（正面漆塗料）發泡黏著性不佳（CC250503），要確認背面是否要發泡● (OFP00739)-{.不符.} | 1. 製造標準為MS、ASTM或銷新加坡之訂單，若無技術指定優先用料，請優先使用國內料，勿使用ANFEN (OFP00406)-{.不符.} 2. ★提醒！MIN訂單先不要配安丰料★ (OFP00664)-{.不符.} | 1. ASTM 鍍製方式為MIN 與"最終產品保證1/2 ASTM 厚度公差"不能共存 (OFP00216)-{.不符.} 2. 鍍製方式為 MIN 或 TMI 時, 冷軋厚度公差 請改為 " 1/2 厚度公差" (OFP00265)-{.不符.} 3. 製造標準為MS、ASTM或銷新加坡之訂單，若無技術指定優先用料，請優先使用國內料，勿使用ANFEN (OFP00406)-{.不符.} 4. ★提醒！MIN訂單先不要配安丰料★ (OFP00664)-{.不符.} 5. ●依旭台背面（正面漆塗料）發泡黏著性不佳（CC250503），要確認背面是否要發泡● (OFP00739)-{.不符.} | 訂單:2505EFE053/001 CPL <生產備註> 事項如下 . 本單為烤漆背面大於等於25μ塗裝，軋延後不允許毛邊，請CPL注意修邊狀況 (RMK00124) . 【邊緣品質】此為烤漆背面25μ訂單，請加強檢視鋼捲：邊緣殘剪、側緣鋅渣或毛邊，因為會導致烤漆背面漆轉印正面 (RMK00126) . 除HGI/ HGL 訂單邊緣不噴油. 其餘皆側緣噴油 (RMK00285) . 【美加訂單生產注意事項-CPL】1.客戶美加地區訂單實施修邊刀最大使用顆數上限(20顆) (RMK00717) . 【美加訂單生產注意事項-CPL】2.排程備註:注意修邊品質與毛邊 (RMK00717) . 【美加訂單生產注意事項-CPL】3.去毛邊輥的管制：兩側壓力均設定1.0 kg/cm2 (RMK00717) | 訂單:2505EFE053/001 CR1 <生產備註> 事項如下 . 【邊緣品質】此為烤漆背面25μ訂單，請加強檢視鋼捲：邊緣殘剪、側緣鋅渣或毛邊，因為會導致烤漆背面漆轉印正面 (RMK00126) . 此客戶有保證 全板形 急峻度 ≦ 0.7% ( ≦ 12 I-UNIT ) (RMK00583) . 【美加訂單生產注意事項-CR】1.兩側各加開一個spot cooling增加冷卻效果。 (RMK00717) . 【美加訂單生產注意事項-CR】2.發生毛邊時，請降速生產減輕毛邊程度，暫留討論後再處置。 (RMK00717) | 訂單:2505EFE053/001 CR2 <生產備註> 事項如下 . 【邊緣品質】此為烤漆背面25μ訂單，請加強檢視鋼捲：邊緣殘剪、側緣鋅渣或毛邊，因為會導致烤漆背面漆轉印正面 (RMK00126) . 此客戶有保證 全板形 急峻度 ≦ 0.7% ( ≦ 12 I-UNIT ) (RMK00583) . 【美加訂單生產注意事項-CR】1.兩側各加開一個spot cooling增加冷卻效果。 (RMK00717) . 【美加訂單生產注意事項-CR】2.發生毛邊時，請降速生產減輕毛邊程度，暫留討論後再處置。 (RMK00717) | 訂單:2505EFE053/001 CG1 <生產備註> 事項如下 . 鍍製方式 MIN 訂單. (RMK00073) . 【邊緣品質】此為烤漆背面25μ訂單，請加強檢視鋼捲：邊緣殘剪、側緣鋅渣或毛邊，因為會導致烤漆背面漆轉印正面 (RMK00126) . 本單於烤漆正背面都塗裝正面漆，因此鍍鋅請管制背面表面品質比照正面 (RMK00363) . 此客戶有保證 全板形 急峻度 ≦ 0.7% ( ≦ 12 I-UNIT ) (RMK00583) . MIN訂單為平均厚度放行，實測厚度NG時，如單位長度符合範圍，請放行 (RMK00585) . 【美加訂單生產注意事項-CG1】副操確認完回控制室後，於生產排程鋼號旁簽名紀錄，以利後續追查(該排程生產完，排程單將保留)。 (RMK00717) . 【美加訂單生產注意事項-CG1】中央段副操每顆銲道出Pot時觀察銲道同時，確認Beaver Tail與鋼板接觸之Guide Roll羊毛氈狀況，並適時添加潤滑油(避免乾掉)。 (RMK00717) | 訂單:2505EFE053/001 CG2 <生產備註> 事項如下 . 鍍製方式 MIN 訂單. (RMK00073) . 【邊緣品質】此為烤漆背面25μ訂單，請加強檢視鋼捲：邊緣殘剪、側緣鋅渣或毛邊，因為會導致烤漆背面漆轉印正面 (RMK00126) . 本單於烤漆正背面都塗裝正面漆，因此鍍鋅請管制背面表面品質比照正面 (RMK00363) . 此客戶有保證 全板形 急峻度 ≦ 0.7% ( ≦ 12 I-UNIT ) (RMK00583) . MIN訂單為平均厚度放行，實測厚度NG時，如單位長度符合範圍，請放行 (RMK00585) . 【美加訂單生產注意事項-CG2】1.使用SUB-NOZZLE (RMK00717) | 訂單:2505EFE053/001 CC1 <生產備註> 事項如下 . 鍍製方式 MIN 訂單. (RMK00073) . 請品檢務必遵守 30CM*全寬*留1塊給LAB及1塊給塗料商，若背面非"B"字頭則各留2片 (RMK00105) . 品檢人員於LAB試片上註記測試物性耐久及曝曬 (RMK00105) . 【邊緣品質】此為烤漆背面25μ訂單，請加強檢視鋼捲：邊緣殘剪、側緣鋅渣或毛邊，因為會導致烤漆背面漆轉印正面 (RMK00126) . 此客戶有保證 全板形 急峻度 ≦ 0.7% ( ≦ 12 I-UNIT ) (RMK00583) . MIN訂單為平均厚度放行，實測厚度NG時，如單位長度符合範圍，請放行 (RMK00585) . 【美加訂單生產注意事項-CCP】1.請烤漆入口依照正背面漆鋼捲投向規定進行鋼捲投入。 (RMK00717) . 【美加訂單生產注意事項-CCP】2.烤漆入口依照鋼捲投向規定進行鋼捲投入。(CR1/CG1 CR2/CG2-->正向入料。CR1/CG2 CR2/CG1-->反向入料) (RMK00717) . 【美加訂單生產注意事項-CCP】3.此訂單背面漆一律採Nature塗裝，塗裝黏度設定40秒以上 (RMK00717) | 訂單:2505EFE053/001 CC2 <生產備註> 事項如下 . 鍍製方式 MIN 訂單. (RMK00073) . 請品檢務必遵守 30CM*全寬*留1塊給LAB及1塊給塗料商，若背面非"B"字頭則各留2片 (RMK00105) . 品檢人員於LAB試片上註記測試物性耐久及曝曬 (RMK00105) . 【邊緣品質】此為烤漆背面25μ訂單，請加強檢視鋼捲：邊緣殘剪、側緣鋅渣或毛邊，因為會導致烤漆背面漆轉印正面 (RMK00126) . 此客戶有保證 全板形 急峻度 ≦ 0.7% ( ≦ 12 I-UNIT ) (RMK00583) . MIN訂單為平均厚度放行，實測厚度NG時，如單位長度符合範圍，請放行 (RMK00585) . 【美加訂單生產注意事項-CCP】1.請烤漆入口依照正背面漆鋼捲投向規定進行鋼捲投入。 (RMK00717) . 【美加訂單生產注意事項-CCP】2.烤漆入口依照鋼捲投向規定進行鋼捲投入。(CR1/CG1 CR2/CG2-->正向入料。CR1/CG2 CR2/CG1-->反向入料) (RMK00717) . 【美加訂單生產注意事項-CCP】3.此訂單背面漆一律採Nature塗裝，塗裝黏度設定40秒以上 (RMK00717) | 訂單:2505EFE053/001 RCL 無 <生產備註> 事項 | 訂單:2505EFE053/001 CCPK 無 <生產備註> 事項 | 訂單:2505EFE053/001 CGQC <品檢備註> 事項如下 . 【邊緣品質】此為烤漆背面25μ訂單，請加強檢視鋼捲：邊緣殘剪、側緣鋅渣或毛邊，因為會導致烤漆背面漆轉印正面 (RMK00126) . 本單於烤漆正背面都塗裝正面漆，因此鍍鋅請管制背面表面品質比照正面 (RMK00363) | 訂單:2505EFE053/001 CCQC <品檢備註> 事項如下 . 請品檢務必遵守 30CM*全寬*留1塊給LAB及1塊給塗料商，若背面非"B"字頭則各留2片 (RMK00105) . 【邊緣品質】此為烤漆背面25μ訂單，請加強檢視鋼捲：邊緣殘剪、側緣鋅渣或毛邊，因為會導致烤漆背面漆轉印正面 (RMK00126) | 訂單:2505EFE053/001 TOL 無 <生產備註> 事項 |  | 訂單 2505EFE053/001 修改記錄如下: 20250526 14:23:42 (06023) 退火碼: >> S1, 用途碼: >> COG001, 背面標示: >> S000, 訂單背面顏色(五碼): >> 7B73T, 背面漆膜厚: >> 25, 背面漆塗漆型式幾塗幾烤: >> 2, 鉻酸鹽: >> Z, 訂單厚度: >> 0.019, 訂單重: >> 20, 重量容許率(下限): >> 10, 重量容許率(上限): >> 10, 訂單寬度: >> 48, 鍍製方式: >> MIN, 鋼捲內徑: >> 508, 鋼捲下限重: >> 3, 鋼捲上限重: >> 5.4, 壓花條件碼: >> -, 表面花紋: >> R, 綠色識別碼: >> -, 印刷輥號: >> -, 產品代碼: >> PPGL, 皮膜碼: >> -, 單位別: >> I, 油品種類: >> Z, 塗油量: >> Z, 包裝代碼: >> P7 , 保護膜碼: >> -, 客戶試片取樣型式: >> -, 調質碼: >> S, 套筒碼: >> P , 規格: >> A792CSB, 製造標準: >> ASTM, 表面處理劑種類: >> Z, 表面處理劑塗佈量: >> Z, 伸長率測試: >> N, 硬度測試碼: >> N, 抗拉強度測試: >> N, 降伏強度測試: >> N, 訂單正面顏色(五碼): >> 7B73T, 正面漆膜厚: >> 25, 正面漆塗漆型式幾塗幾烤: >> 2, 修邊碼: >> Y, 重量碼: >> AW, 鋼捲捲向: >> O, 鍍層碼: >> AZ50, | *:
PPGL | 2505EFE054/001 | 1. ASTM 鍍製方式為MIN 與"最終產品保證1/2 ASTM 厚度公差"不能共存 (OFP00216)-{.不符.} 2. ●依旭台背面（正面漆塗料）發泡黏著性不佳（CC250503），要確認背面是否要發泡● (OFP00739)-{.不符.} | 1. 製造標準為MS、ASTM或銷新加坡之訂單，若無技術指定優先用料，請優先使用國內料，勿使用ANFEN (OFP00406)-{.不符.} 2. ★提醒！MIN訂單先不要配安丰料★ (OFP00664)-{.不符.} | 1. ASTM 鍍製方式為MIN 與"最終產品保證1/2 ASTM 厚度公差"不能共存 (OFP00216)-{.不符.} 2. 鍍製方式為 MIN 或 TMI 時, 冷軋厚度公差 請改為 " 1/2 厚度公差" (OFP00265)-{.不符.} 3. 製造標準為MS、ASTM或銷新加坡之訂單，若無技術指定優先用料，請優先使用國內料，勿使用ANFEN (OFP00406)-{.不符.} 4. ★提醒！MIN訂單先不要配安丰料★ (OFP00664)-{.不符.} 5. ●依旭台背面（正面漆塗料）發泡黏著性不佳（CC250503），要確認背面是否要發泡● (OFP00739)-{.不符.} | 訂單:2505EFE054/001 CPL <生產備註> 事項如下 . 本單為烤漆背面大於等於25μ塗裝，軋延後不允許毛邊，請CPL注意修邊狀況 (RMK00124) . 【邊緣品質】此為烤漆背面25μ訂單，請加強檢視鋼捲：邊緣殘剪、側緣鋅渣或毛邊，因為會導致烤漆背面漆轉印正面 (RMK00126) . 除HGI/ HGL 訂單邊緣不噴油. 其餘皆側緣噴油 (RMK00285) . 【美加訂單生產注意事項-CPL】1.客戶美加地區訂單實施修邊刀最大使用顆數上限(20顆) (RMK00717) . 【美加訂單生產注意事項-CPL】2.排程備註:注意修邊品質與毛邊 (RMK00717) . 【美加訂單生產注意事項-CPL】3.去毛邊輥的管制：兩側壓力均設定1.0 kg/cm2 (RMK00717) | 訂單:2505EFE054/001 CR1 <生產備註> 事項如下 . 【邊緣品質】此為烤漆背面25μ訂單，請加強檢視鋼捲：邊緣殘剪、側緣鋅渣或毛邊，因為會導致烤漆背面漆轉印正面 (RMK00126) . 此客戶有保證 全板形 急峻度 ≦ 0.7% ( ≦ 12 I-UNIT ) (RMK00583) . 【美加訂單生產注意事項-CR】1.兩側各加開一個spot cooling增加冷卻效果。 (RMK00717) . 【美加訂單生產注意事項-CR】2.發生毛邊時，請降速生產減輕毛邊程度，暫留討論後再處置。 (RMK00717) | 訂單:2505EFE054/001 CR2 <生產備註> 事項如下 . 【邊緣品質】此為烤漆背面25μ訂單，請加強檢視鋼捲：邊緣殘剪、側緣鋅渣或毛邊，因為會導致烤漆背面漆轉印正面 (RMK00126) . 此客戶有保證 全板形 急峻度 ≦ 0.7% ( ≦ 12 I-UNIT ) (RMK00583) . 【美加訂單生產注意事項-CR】1.兩側各加開一個spot cooling增加冷卻效果。 (RMK00717) . 【美加訂單生產注意事項-CR】2.發生毛邊時，請降速生產減輕毛邊程度，暫留討論後再處置。 (RMK00717) | 訂單:2505EFE054/001 CG1 <生產備註> 事項如下 . 鍍製方式 MIN 訂單. (RMK00073) . 【邊緣品質】此為烤漆背面25μ訂單，請加強檢視鋼捲：邊緣殘剪、側緣鋅渣或毛邊，因為會導致烤漆背面漆轉印正面 (RMK00126) . 本單於烤漆正背面都塗裝正面漆，因此鍍鋅請管制背面表面品質比照正面 (RMK00363) . 此客戶有保證 全板形 急峻度 ≦ 0.7% ( ≦ 12 I-UNIT ) (RMK00583) . MIN訂單為平均厚度放行，實測厚度NG時，如單位長度符合範圍，請放行 (RMK00585) . 【美加訂單生產注意事項-CG1】副操確認完回控制室後，於生產排程鋼號旁簽名紀錄，以利後續追查(該排程生產完，排程單將保留)。 (RMK00717) . 【美加訂單生產注意事項-CG1】中央段副操每顆銲道出Pot時觀察銲道同時，確認Beaver Tail與鋼板接觸之Guide Roll羊毛氈狀況，並適時添加潤滑油(避免乾掉)。 (RMK00717) | 訂單:2505EFE054/001 CG2 <生產備註> 事項如下 . 鍍製方式 MIN 訂單. (RMK00073) . 【邊緣品質】此為烤漆背面25μ訂單，請加強檢視鋼捲：邊緣殘剪、側緣鋅渣或毛邊，因為會導致烤漆背面漆轉印正面 (RMK00126) . 本單於烤漆正背面都塗裝正面漆，因此鍍鋅請管制背面表面品質比照正面 (RMK00363) . 此客戶有保證 全板形 急峻度 ≦ 0.7% ( ≦ 12 I-UNIT ) (RMK00583) . MIN訂單為平均厚度放行，實測厚度NG時，如單位長度符合範圍，請放行 (RMK00585) . 【美加訂單生產注意事項-CG2】1.使用SUB-NOZZLE (RMK00717) | 訂單:2505EFE054/001 CC1 <生產備註> 事項如下 . 【水痕】因YCP 近似深黑色水痕可能嚴重，因此指定CC1生產注意W/Q 使用純水與水量控制 (RMK-E_CHIN) . 鍍製方式 MIN 訂單. (RMK00073) . 請品檢務必遵守 30CM*全寬*留1塊給LAB及1塊給塗料商，若背面非"B"字頭則各留2片 (RMK00105) . 品檢人員於LAB試片上註記測試物性耐久及曝曬 (RMK00105) . 【邊緣品質】此為烤漆背面25μ訂單，請加強檢視鋼捲：邊緣殘剪、側緣鋅渣或毛邊，因為會導致烤漆背面漆轉印正面 (RMK00126) . 此客戶有保證 全板形 急峻度 ≦ 0.7% ( ≦ 12 I-UNIT ) (RMK00583) . MIN訂單為平均厚度放行，實測厚度NG時，如單位長度符合範圍，請放行 (RMK00585) . 【美加訂單生產注意事項-CCP】1.請烤漆入口依照正背面漆鋼捲投向規定進行鋼捲投入。 (RMK00717) . 【美加訂單生產注意事項-CCP】2.烤漆入口依照鋼捲投向規定進行鋼捲投入。(CR1/CG1 CR2/CG2-->正向入料。CR1/CG2 CR2/CG1-->反向入料) (RMK00717) . 【美加訂單生產注意事項-CCP】3.此訂單背面漆一律採Nature塗裝，塗裝黏度設定40秒以上 (RMK00717) | 訂單:2505EFE054/001 CC2 <生產備註> 事項如下 . 【水痕】因YCP 近似深黑色水痕可能嚴重，因此指定CC1生產注意W/Q 使用純水與水量控制 (RMK-E_CHIN) . 鍍製方式 MIN 訂單. (RMK00073) . 請品檢務必遵守 30CM*全寬*留1塊給LAB及1塊給塗料商，若背面非"B"字頭則各留2片 (RMK00105) . 品檢人員於LAB試片上註記測試物性耐久及曝曬 (RMK00105) . 【邊緣品質】此為烤漆背面25μ訂單，請加強檢視鋼捲：邊緣殘剪、側緣鋅渣或毛邊，因為會導致烤漆背面漆轉印正面 (RMK00126) . 此客戶有保證 全板形 急峻度 ≦ 0.7% ( ≦ 12 I-UNIT ) (RMK00583) . MIN訂單為平均厚度放行，實測厚度NG時，如單位長度符合範圍，請放行 (RMK00585) . 【美加訂單生產注意事項-CCP】1.請烤漆入口依照正背面漆鋼捲投向規定進行鋼捲投入。 (RMK00717) . 【美加訂單生產注意事項-CCP】2.烤漆入口依照鋼捲投向規定進行鋼捲投入。(CR1/CG1 CR2/CG2-->正向入料。CR1/CG2 CR2/CG1-->反向入料) (RMK00717) . 【美加訂單生產注意事項-CCP】3.此訂單背面漆一律採Nature塗裝，塗裝黏度設定40秒以上 (RMK00717) | 訂單:2505EFE054/001 RCL 無 <生產備註> 事項 | 訂單:2505EFE054/001 CCPK 無 <生產備註> 事項 | 訂單:2505EFE054/001 CGQC <品檢備註> 事項如下 . 【邊緣品質】此為烤漆背面25μ訂單，請加強檢視鋼捲：邊緣殘剪、側緣鋅渣或毛邊，因為會導致烤漆背面漆轉印正面 (RMK00126) . 本單於烤漆正背面都塗裝正面漆，因此鍍鋅請管制背面表面品質比照正面 (RMK00363) | 訂單:2505EFE054/001 CCQC <品檢備註> 事項如下 . 【水痕】因YCP 近似深黑色水痕可能嚴重，因此指定CC1生產注意W/Q 使用純水與水量控制 (RMK-E_CHIN) . 請品檢務必遵守 30CM*全寬*留1塊給LAB及1塊給塗料商，若背面非"B"字頭則各留2片 (RMK00105) . 【邊緣品質】此為烤漆背面25μ訂單，請加強檢視鋼捲：邊緣殘剪、側緣鋅渣或毛邊，因為會導致烤漆背面漆轉印正面 (RMK00126) | 訂單:2505EFE054/001 TOL 無 <生產備註> 事項 | 【水痕】因YCP 近似深黑色水痕可能嚴重，因此指定CC1生產注意W/Q 使用純水與水量控制^^/CC1/CC2/CCQC/^^ <<.E_CHIN 2025/05/29 15:59.>> | 訂單 2505EFE054/001 修改記錄如下: 20250526 14:36:47 (06023) 退火碼: >> S1, 用途碼: >> COG001, 背面標示: >> S000, 訂單背面顏色(五碼): >> 3Y9AT, 背面漆膜厚: >> 25, 背面漆塗漆型式幾塗幾烤: >> 2, 鉻酸鹽: >> Z, 訂單厚度: >> 0.019, 訂單重: >> 180, 重量容許率(下限): >> 10, 重量容許率(上限): >> 10, 訂單寬度: >> 48, 鍍製方式: >> MIN, 鋼捲內徑: >> 508, 鋼捲下限重: >> 3, 鋼捲上限重: >> 5.4, 壓花條件碼: >> -, 表面花紋: >> R, 綠色識別碼: >> -, 印刷輥號: >> -, 產品代碼: >> PPGL, 皮膜碼: >> -, 單位別: >> I, 油品種類: >> Z, 塗油量: >> Z, 包裝代碼: >> P7 , 保護膜碼: >> -, 客戶試片取樣型式: >> -, 調質碼: >> S, 套筒碼: >> P , 規格: >> A792CSB, 製造標準: >> ASTM, 表面處理劑種類: >> Z, 表面處理劑塗佈量: >> Z, 伸長率測試: >> N, 硬度測試碼: >> N, 抗拉強度測試: >> N, 降伏強度測試: >> N, 訂單正面顏色(五碼): >> 3Y9AT, 正面漆膜厚: >> 25, 正面漆塗漆型式幾塗幾烤: >> 2, 修邊碼: >> Y, 重量碼: >> AW, 鋼捲捲向: >> O, 鍍層碼: >> AZ50, | *:
PPGL | 2505EFE055/001 |  | 1. ALT客戶 FORMA STEEL FH GL 板需要使用SAE1002M (OFP00239)-{.不符.} 2. FORMA STEEL 彎曲加工龜列，確認投料與 盡量不能有 CRACKING 現象 (不保證)...#83 (OFP00257)-{.不符.} 3. 製造標準為MS、ASTM或銷新加坡之訂單，若無技術指定優先用料，請優先使用國內料，勿使用ANFEN (OFP00406)-{.不符.} | 1. ALT客戶 FORMA STEEL FH GL 板需要使用SAE1002M (OFP00239)-{.不符.} 2. FORMA STEEL 彎曲加工龜列，確認投料與 盡量不能有 CRACKING 現象 (不保證)...#83 (OFP00257)-{.不符.} 3. 製造標準為MS、ASTM或銷新加坡之訂單，若無技術指定優先用料，請優先使用國內料，勿使用ANFEN (OFP00406)-{.不符.} 4. 【提醒】！本單為直立式包裝，嚴禁鍍鋅或烤漆後以STAGGER捲取 (OFP00451)-{.不符.} 5. 對於"TS AND YS AIMING 100KSI MAX, 不保證"。參...2109EFE055/001 幹古說明 (OFP00564)-{.不符.} 6. ※超耐候一系列用途要確認是否有英制公差需求，有英制公差需求時選配碼用ON027※ (OFP00680)-{.不符.} 7. 此經銷商有簽訂1/2厚度公差保證(無厚度變異),請調整冷軋與鍍鋅厚度公差管制範圍. 保證 ASTM 厚度公差 (OFP00180)-{.不符.} | 訂單:2505EFE055/001 CPL <生產備註> 事項如下 . 除HGI/ HGL 訂單邊緣不噴油. 其餘皆側緣噴油 (RMK00285) . 【美加訂單生產注意事項-CPL】1.客戶美加地區訂單實施修邊刀最大使用顆數上限(20顆) (RMK00717) . 【美加訂單生產注意事項-CPL】2.排程備註:注意修邊品質與毛邊 (RMK00717) . 【美加訂單生產注意事項-CPL】3.去毛邊輥的管制：兩側壓力均設定1.0 kg/cm2 (RMK00717) | 訂單:2505EFE055/001 CR1 <生產備註> 事項如下 . 此經銷商保證平均厚度在1/2厚度公差內，厚度量測NG時，如單位長度符合範圍，請放行 (RMK00402) . 此客戶有保證 全板形 急峻度 ≦ 0.7% ( ≦ 12 I-UNIT ) (RMK00583) . 【美加訂單生產注意事項-CR】1.兩側各加開一個spot cooling增加冷卻效果。 (RMK00717) . 【美加訂單生產注意事項-CR】2.發生毛邊時，請降速生產減輕毛邊程度，暫留討論後再處置。 (RMK00717) | 訂單:2505EFE055/001 CR2 <生產備註> 事項如下 . 此經銷商保證平均厚度在1/2厚度公差內，厚度量測NG時，如單位長度符合範圍，請放行 (RMK00402) . 此客戶有保證 全板形 急峻度 ≦ 0.7% ( ≦ 12 I-UNIT ) (RMK00583) . 【美加訂單生產注意事項-CR】1.兩側各加開一個spot cooling增加冷卻效果。 (RMK00717) . 【美加訂單生產注意事項-CR】2.發生毛邊時，請降速生產減輕毛邊程度，暫留討論後再處置。 (RMK00717) | 訂單:2505EFE055/001 CG1 <生產備註> 事項如下 . 鍍鋅表面不可有鋅痕、壓痕、凹陷、及刮傷 、應變痕等。 (RMK00054) . 此經銷商保證平均厚度在1/2厚度公差內，厚度量測NG時，如單位長度符合範圍，請放行 (RMK00402) . 鍍層 AZ150 (含) 以上 , 鋅花等級 C~E 目標D，避免鋅花晶界明顯後續造成烤漆點狀未塗漆。 (RMK00565) . 此客戶有保證 全板形 急峻度 ≦ 0.7% ( ≦ 12 I-UNIT ) (RMK00583) . 【美加訂單生產注意事項-CG1】副操確認完回控制室後，於生產排程鋼號旁簽名紀錄，以利後續追查(該排程生產完，排程單將保留)。 (RMK00717) . 【美加訂單生產注意事項-CG1】中央段副操每顆銲道出Pot時觀察銲道同時，確認Beaver Tail與鋼板接觸之Guide Roll羊毛氈狀況，並適時添加潤滑油(避免乾掉)。 (RMK00717) | 訂單:2505EFE055/001 CG2 <生產備註> 事項如下 . 鍍鋅表面不可有鋅痕、壓痕、凹陷、及刮傷 、應變痕等。 (RMK00054) . 此經銷商保證平均厚度在1/2厚度公差內，厚度量測NG時，如單位長度符合範圍，請放行 (RMK00402) . 鍍層 AZ150 (含) 以上 , 鋅花等級 C~E 目標D，避免鋅花晶界明顯後續造成烤漆點狀未塗漆。 (RMK00565) . 此客戶有保證 全板形 急峻度 ≦ 0.7% ( ≦ 12 I-UNIT ) (RMK00583) . 【美加訂單生產注意事項-CG2】1.使用SUB-NOZZLE (RMK00717) | 訂單:2505EFE055/001 CC1 <生產備註> 事項如下 . 正面面漆(20U)及正面總膜厚(25U)要求管制90%以上之膜厚,未達標準降級. (RMK00054) . 若背面面漆(20U)及背面總膜厚(25U)時要求管制90%以上之膜厚,未達標準降級 (RMK00054) . 面漆=18U(90%)~請購基準22U(110%),標準板總膜厚=5+20U(100%面漆). (RMK00054) . 30CM*全寬*留1塊給LAB及1塊給塗料商, (RMK00054) . 【色差】1.1.此客戶對面漆(非B開頭之色碼)目視色差要求較高,請依限度樣本進行目視色差管制★--->發生過訴賠 (RMK00248) . 【色差】1.2.若針對特殊顏色需特別管理時，請品檢忽略1.1.的規定以特別規定為主 (RMK00248) . 此經銷商保證平均厚度在1/2厚度公差內，厚度量測NG時，如單位長度符合範圍，請放行 (RMK00402) . 【捲取】注意！本單為直立式包裝。禁用STAGGER捲取送包裝！送RCL重處理例外。 (RMK00512) . 此客戶有保證 全板形 急峻度 ≦ 0.7% ( ≦ 12 I-UNIT ) (RMK00583) . 【美加訂單生產注意事項-CCP】1.請烤漆入口依照正背面漆鋼捲投向規定進行鋼捲投入。 (RMK00717) . 【美加訂單生產注意事項-CCP】2.烤漆入口依照鋼捲投向規定進行鋼捲投入。(CR1/CG1 CR2/CG2-->正向入料。CR1/CG2 CR2/CG1-->反向入料) (RMK00717) . 【美加訂單生產注意事項-CCP】3.此訂單背面漆一律採Nature塗裝，塗裝黏度設定40秒以上 (RMK00717) | 訂單:2505EFE055/001 CC2 <生產備註> 事項如下 . 正面面漆(20U)及正面總膜厚(25U)要求管制90%以上之膜厚,未達標準降級. (RMK00054) . 若背面面漆(20U)及背面總膜厚(25U)時要求管制90%以上之膜厚,未達標準降級 (RMK00054) . 面漆=18U(90%)~請購基準22U(110%),標準板總膜厚=5+20U(100%面漆). (RMK00054) . 30CM*全寬*留1塊給LAB及1塊給塗料商, (RMK00054) . 【色差】1.1.此客戶對面漆(非B開頭之色碼)目視色差要求較高,請依限度樣本進行目視色差管制★--->發生過訴賠 (RMK00248) . 【色差】1.2.若針對特殊顏色需特別管理時，請品檢忽略1.1.的規定以特別規定為主 (RMK00248) . 此經銷商保證平均厚度在1/2厚度公差內，厚度量測NG時，如單位長度符合範圍，請放行 (RMK00402) . 【捲取】注意！本單為直立式包裝。禁用STAGGER捲取送包裝！送RCL重處理例外。 (RMK00512) . 此客戶有保證 全板形 急峻度 ≦ 0.7% ( ≦ 12 I-UNIT ) (RMK00583) . 【美加訂單生產注意事項-CCP】1.請烤漆入口依照正背面漆鋼捲投向規定進行鋼捲投入。 (RMK00717) . 【美加訂單生產注意事項-CCP】2.烤漆入口依照鋼捲投向規定進行鋼捲投入。(CR1/CG1 CR2/CG2-->正向入料。CR1/CG2 CR2/CG1-->反向入料) (RMK00717) . 【美加訂單生產注意事項-CCP】3.此訂單背面漆一律採Nature塗裝，塗裝黏度設定40秒以上 (RMK00717) | 訂單:2505EFE055/001 RCL <生產備註> 事項如下 . 【捲取】注意！本單為直立式包裝。禁用STAGGER捲取送包裝！送RCL重處理例外。 (RMK00512) | 訂單:2505EFE055/001 CCPK 無 <生產備註> 事項 | 訂單:2505EFE055/001 CGQC <品檢備註> 事項如下 . 鍍層 AZ150 (含) 以上 , 鋅花等級 C~E 目標D，避免鋅花晶界明顯後續造成烤漆點狀未塗漆。 (RMK00565) | 訂單:2505EFE055/001 CCQC <品檢備註> 事項如下 . 【色差】1.1.此客戶對面漆(非B開頭之色碼)目視色差要求較高,請依限度樣本進行目視色差管制★--->發生過訴賠 (RMK00248) . 【色差】1.2.若針對特殊顏色需特別管理時，請品檢忽略1.1.的規定以特別規定為主 (RMK00248) . 【捲取】注意！本單為直立式包裝。禁用STAGGER捲取送包裝！送RCL重處理例外。 (RMK00512) | 訂單:2505EFE055/001 TOL 無 <生產備註> 事項 |  | 訂單 2505EFE055/001 修改記錄如下: 20250526 14:54:24 (06023) 退火碼: >> H2, 用途碼: >> COG003, 背面標示: >> S000, 訂單背面顏色(五碼): >> BY15Z, 背面漆膜厚: >> NOM, 背面漆塗漆型式幾塗幾烤: >> 2, 鉻酸鹽: >> Z, 訂單厚度: >> 0.015, 訂單重: >> 40, 重量容許率(下限): >> 10, 重量容許率(上限): >> 10, 訂單寬度: >> 40.875, 鍍製方式: >> AC, 鋼捲內徑: >> 508, 鋼捲下限重: >> 3, 鋼捲上限重: >> 4.5, 壓花條件碼: >> -, 表面花紋: >> R, 綠色識別碼: >> -, 印刷輥號: >> -, 產品代碼: >> PPGL, 皮膜碼: >> -, 單位別: >> I, 油品種類: >> Z, 塗油量: >> Z, 包裝代碼: >> E0 , 保護膜碼: >> -, 客戶試片取樣型式: >> -, 調質碼: >> S, 套筒碼: >> P , 規格: >> A792SSGR80, 製造標準: >> ASTM, 表面處理劑種類: >> Z, 表面處理劑塗佈量: >> Z, 伸長率測試: >> N, 硬度測試碼: >> N, 抗拉強度測試: >> N, 降伏強度測試: >> N, 訂單正面顏色(五碼): >> SYG46, 正面漆膜厚: >> 25, 正面漆塗漆型式幾塗幾烤: >> 2, 修邊碼: >> Y, 重量碼: >> AW, 鋼捲捲向: >> O, 鍍層碼: >> AZ50, | F:保證1/2 ASTM 厚度公差
PPGL | 2505EFE056/001 |  | 1. ALT客戶 FORMA STEEL FH GL 板需要使用SAE1002M (OFP00239)-{.不符.} 2. FORMA STEEL 彎曲加工龜列，確認投料與 盡量不能有 CRACKING 現象 (不保證)...#83 (OFP00257)-{.不符.} 3. 製造標準為MS、ASTM或銷新加坡之訂單，若無技術指定優先用料，請優先使用國內料，勿使用ANFEN (OFP00406)-{.不符.} | 1. ALT客戶 FORMA STEEL FH GL 板需要使用SAE1002M (OFP00239)-{.不符.} 2. FORMA STEEL 彎曲加工龜列，確認投料與 盡量不能有 CRACKING 現象 (不保證)...#83 (OFP00257)-{.不符.} 3. 製造標準為MS、ASTM或銷新加坡之訂單，若無技術指定優先用料，請優先使用國內料，勿使用ANFEN (OFP00406)-{.不符.} 4. 【提醒】！本單為直立式包裝，嚴禁鍍鋅或烤漆後以STAGGER捲取 (OFP00451)-{.不符.} 5. 對於"TS AND YS AIMING 100KSI MAX, 不保證"。參...2109EFE055/001 幹古說明 (OFP00564)-{.不符.} 6. ※超耐候一系列用途要確認是否有英制公差需求，有英制公差需求時選配碼用ON027※ (OFP00680)-{.不符.} 7. 此經銷商有簽訂1/2厚度公差保證(無厚度變異),請調整冷軋與鍍鋅厚度公差管制範圍. 保證 ASTM 厚度公差 (OFP00180)-{.不符.} | 訂單:2505EFE056/001 CPL <生產備註> 事項如下 . 除HGI/ HGL 訂單邊緣不噴油. 其餘皆側緣噴油 (RMK00285) . 【美加訂單生產注意事項-CPL】1.客戶美加地區訂單實施修邊刀最大使用顆數上限(20顆) (RMK00717) . 【美加訂單生產注意事項-CPL】2.排程備註:注意修邊品質與毛邊 (RMK00717) . 【美加訂單生產注意事項-CPL】3.去毛邊輥的管制：兩側壓力均設定1.0 kg/cm2 (RMK00717) | 訂單:2505EFE056/001 CR1 <生產備註> 事項如下 . 此經銷商保證平均厚度在1/2厚度公差內，厚度量測NG時，如單位長度符合範圍，請放行 (RMK00402) . 此客戶有保證 全板形 急峻度 ≦ 0.7% ( ≦ 12 I-UNIT ) (RMK00583) . 【美加訂單生產注意事項-CR】1.兩側各加開一個spot cooling增加冷卻效果。 (RMK00717) . 【美加訂單生產注意事項-CR】2.發生毛邊時，請降速生產減輕毛邊程度，暫留討論後再處置。 (RMK00717) | 訂單:2505EFE056/001 CR2 <生產備註> 事項如下 . 此經銷商保證平均厚度在1/2厚度公差內，厚度量測NG時，如單位長度符合範圍，請放行 (RMK00402) . 此客戶有保證 全板形 急峻度 ≦ 0.7% ( ≦ 12 I-UNIT ) (RMK00583) . 【美加訂單生產注意事項-CR】1.兩側各加開一個spot cooling增加冷卻效果。 (RMK00717) . 【美加訂單生產注意事項-CR】2.發生毛邊時，請降速生產減輕毛邊程度，暫留討論後再處置。 (RMK00717) | 訂單:2505EFE056/001 CG1 <生產備註> 事項如下 . 鍍鋅表面不可有鋅痕、壓痕、凹陷、及刮傷 、應變痕等。 (RMK00054) . 此經銷商保證平均厚度在1/2厚度公差內，厚度量測NG時，如單位長度符合範圍，請放行 (RMK00402) . 鍍層 AZ150 (含) 以上 , 鋅花等級 C~E 目標D，避免鋅花晶界明顯後續造成烤漆點狀未塗漆。 (RMK00565) . 此客戶有保證 全板形 急峻度 ≦ 0.7% ( ≦ 12 I-UNIT ) (RMK00583) . 【美加訂單生產注意事項-CG1】副操確認完回控制室後，於生產排程鋼號旁簽名紀錄，以利後續追查(該排程生產完，排程單將保留)。 (RMK00717) . 【美加訂單生產注意事項-CG1】中央段副操每顆銲道出Pot時觀察銲道同時，確認Beaver Tail與鋼板接觸之Guide Roll羊毛氈狀況，並適時添加潤滑油(避免乾掉)。 (RMK00717) | 訂單:2505EFE056/001 CG2 <生產備註> 事項如下 . 鍍鋅表面不可有鋅痕、壓痕、凹陷、及刮傷 、應變痕等。 (RMK00054) . 此經銷商保證平均厚度在1/2厚度公差內，厚度量測NG時，如單位長度符合範圍，請放行 (RMK00402) . 鍍層 AZ150 (含) 以上 , 鋅花等級 C~E 目標D，避免鋅花晶界明顯後續造成烤漆點狀未塗漆。 (RMK00565) . 此客戶有保證 全板形 急峻度 ≦ 0.7% ( ≦ 12 I-UNIT ) (RMK00583) . 【美加訂單生產注意事項-CG2】1.使用SUB-NOZZLE (RMK00717) | 訂單:2505EFE056/001 CC1 <生產備註> 事項如下 . 正面面漆(20U)及正面總膜厚(25U)要求管制90%以上之膜厚,未達標準降級. (RMK00054) . 若背面面漆(20U)及背面總膜厚(25U)時要求管制90%以上之膜厚,未達標準降級 (RMK00054) . 面漆=18U(90%)~請購基準22U(110%),標準板總膜厚=5+20U(100%面漆). (RMK00054) . 30CM*全寬*留1塊給LAB及1塊給塗料商, (RMK00054) . 【色差】1.1.此客戶對面漆(非B開頭之色碼)目視色差要求較高,請依限度樣本進行目視色差管制★--->發生過訴賠 (RMK00248) . 【色差】1.2.若針對特殊顏色需特別管理時，請品檢忽略1.1.的規定以特別規定為主 (RMK00248) . 此經銷商保證平均厚度在1/2厚度公差內，厚度量測NG時，如單位長度符合範圍，請放行 (RMK00402) . 【捲取】注意！本單為直立式包裝。禁用STAGGER捲取送包裝！送RCL重處理例外。 (RMK00512) . 【抽氣量】白色系在CC1生產時,FINISH抽氣量請設定250,如生產中發生色差b值異常升高,請股長再加大抽氣量因應 (RMK00560) . 此客戶有保證 全板形 急峻度 ≦ 0.7% ( ≦ 12 I-UNIT ) (RMK00583) . 【美加訂單生產注意事項-CCP】1.請烤漆入口依照正背面漆鋼捲投向規定進行鋼捲投入。 (RMK00717) . 【美加訂單生產注意事項-CCP】2.烤漆入口依照鋼捲投向規定進行鋼捲投入。(CR1/CG1 CR2/CG2-->正向入料。CR1/CG2 CR2/CG1-->反向入料) (RMK00717) . 【美加訂單生產注意事項-CCP】3.此訂單背面漆一律採Nature塗裝，塗裝黏度設定40秒以上 (RMK00717) | 訂單:2505EFE056/001 CC2 <生產備註> 事項如下 . 正面面漆(20U)及正面總膜厚(25U)要求管制90%以上之膜厚,未達標準降級. (RMK00054) . 若背面面漆(20U)及背面總膜厚(25U)時要求管制90%以上之膜厚,未達標準降級 (RMK00054) . 面漆=18U(90%)~請購基準22U(110%),標準板總膜厚=5+20U(100%面漆). (RMK00054) . 30CM*全寬*留1塊給LAB及1塊給塗料商, (RMK00054) . 【色差】1.1.此客戶對面漆(非B開頭之色碼)目視色差要求較高,請依限度樣本進行目視色差管制★--->發生過訴賠 (RMK00248) . 【色差】1.2.若針對特殊顏色需特別管理時，請品檢忽略1.1.的規定以特別規定為主 (RMK00248) . 此經銷商保證平均厚度在1/2厚度公差內，厚度量測NG時，如單位長度符合範圍，請放行 (RMK00402) . 【捲取】注意！本單為直立式包裝。禁用STAGGER捲取送包裝！送RCL重處理例外。 (RMK00512) . 【抽氣量】白色系在CC1生產時,FINISH抽氣量請設定250,如生產中發生色差b值異常升高,請股長再加大抽氣量因應 (RMK00560) . 此客戶有保證 全板形 急峻度 ≦ 0.7% ( ≦ 12 I-UNIT ) (RMK00583) . 【美加訂單生產注意事項-CCP】1.請烤漆入口依照正背面漆鋼捲投向規定進行鋼捲投入。 (RMK00717) . 【美加訂單生產注意事項-CCP】2.烤漆入口依照鋼捲投向規定進行鋼捲投入。(CR1/CG1 CR2/CG2-->正向入料。CR1/CG2 CR2/CG1-->反向入料) (RMK00717) . 【美加訂單生產注意事項-CCP】3.此訂單背面漆一律採Nature塗裝，塗裝黏度設定40秒以上 (RMK00717) | 訂單:2505EFE056/001 RCL <生產備註> 事項如下 . 【捲取】注意！本單為直立式包裝。禁用STAGGER捲取送包裝！送RCL重處理例外。 (RMK00512) | 訂單:2505EFE056/001 CCPK 無 <生產備註> 事項 | 訂單:2505EFE056/001 CGQC <品檢備註> 事項如下 . 鍍層 AZ150 (含) 以上 , 鋅花等級 C~E 目標D，避免鋅花晶界明顯後續造成烤漆點狀未塗漆。 (RMK00565) | 訂單:2505EFE056/001 CCQC <品檢備註> 事項如下 . 【色差】1.1.此客戶對面漆(非B開頭之色碼)目視色差要求較高,請依限度樣本進行目視色差管制★--->發生過訴賠 (RMK00248) . 【色差】1.2.若針對特殊顏色需特別管理時，請品檢忽略1.1.的規定以特別規定為主 (RMK00248) . 【捲取】注意！本單為直立式包裝。禁用STAGGER捲取送包裝！送RCL重處理例外。 (RMK00512) | 訂單:2505EFE056/001 TOL 無 <生產備註> 事項 |  | 訂單 2505EFE056/001 修改記錄如下: 20250526 15:06:50 (06023) 退火碼: >> H2, 用途碼: >> COG003, 背面標示: >> S000, 訂單背面顏色(五碼): >> BY15Z, 背面漆膜厚: >> NOM, 背面漆塗漆型式幾塗幾烤: >> 2, 鉻酸鹽: >> Z, 訂單厚度: >> 0.015, 訂單重: >> 40, 重量容許率(下限): >> 10, 重量容許率(上限): >> 10, 訂單寬度: >> 40.875, 鍍製方式: >> AC, 鋼捲內徑: >> 508, 鋼捲下限重: >> 3, 鋼捲上限重: >> 4.5, 壓花條件碼: >> -, 表面花紋: >> R, 綠色識別碼: >> -, 印刷輥號: >> -, 產品代碼: >> PPGL, 皮膜碼: >> -, 單位別: >> I, 油品種類: >> Z, 塗油量: >> Z, 包裝代碼: >> E0 , 保護膜碼: >> -, 客戶試片取樣型式: >> -, 調質碼: >> S, 套筒碼: >> P , 規格: >> A792SSGR80, 製造標準: >> ASTM, 表面處理劑種類: >> Z, 表面處理劑塗佈量: >> Z, 伸長率測試: >> N, 硬度測試碼: >> N, 抗拉強度測試: >> N, 降伏強度測試: >> N, 訂單正面顏色(五碼): >> SWS5X, 正面漆膜厚: >> 25, 正面漆塗漆型式幾塗幾烤: >> 2, 修邊碼: >> Y, 重量碼: >> AW, 鋼捲捲向: >> O, 鍍層碼: >> AZ50, | F:保證1/2 ASTM 厚度公差
PPGL | 2505EFE057/001 |  | 1. ALT客戶 FORMA STEEL FH GL 板需要使用SAE1002M (OFP00239)-{.不符.} 2. FORMA STEEL 彎曲加工龜列，確認投料與 盡量不能有 CRACKING 現象 (不保證)...#83 (OFP00257)-{.不符.} 3. 製造標準為MS、ASTM或銷新加坡之訂單，若無技術指定優先用料，請優先使用國內料，勿使用ANFEN (OFP00406)-{.不符.} | 1. ALT客戶 FORMA STEEL FH GL 板需要使用SAE1002M (OFP00239)-{.不符.} 2. FORMA STEEL 彎曲加工龜列，確認投料與 盡量不能有 CRACKING 現象 (不保證)...#83 (OFP00257)-{.不符.} 3. 製造標準為MS、ASTM或銷新加坡之訂單，若無技術指定優先用料，請優先使用國內料，勿使用ANFEN (OFP00406)-{.不符.} 4. 【提醒】！本單為直立式包裝，嚴禁鍍鋅或烤漆後以STAGGER捲取 (OFP00451)-{.不符.} 5. 對於"TS AND YS AIMING 100KSI MAX, 不保證"。參...2109EFE055/001 幹古說明 (OFP00564)-{.不符.} 6. ※超耐候一系列用途要確認是否有英制公差需求，有英制公差需求時選配碼用ON027※ (OFP00680)-{.不符.} 7. 此經銷商有簽訂1/2厚度公差保證(無厚度變異),請調整冷軋與鍍鋅厚度公差管制範圍. 保證 ASTM 厚度公差 (OFP00180)-{.不符.} | 訂單:2505EFE057/001 CPL <生產備註> 事項如下 . 除HGI/ HGL 訂單邊緣不噴油. 其餘皆側緣噴油 (RMK00285) . 【美加訂單生產注意事項-CPL】1.客戶美加地區訂單實施修邊刀最大使用顆數上限(20顆) (RMK00717) . 【美加訂單生產注意事項-CPL】2.排程備註:注意修邊品質與毛邊 (RMK00717) . 【美加訂單生產注意事項-CPL】3.去毛邊輥的管制：兩側壓力均設定1.0 kg/cm2 (RMK00717) | 訂單:2505EFE057/001 CR1 <生產備註> 事項如下 . 此經銷商保證平均厚度在1/2厚度公差內，厚度量測NG時，如單位長度符合範圍，請放行 (RMK00402) . 此客戶有保證 全板形 急峻度 ≦ 0.7% ( ≦ 12 I-UNIT ) (RMK00583) . 【美加訂單生產注意事項-CR】1.兩側各加開一個spot cooling增加冷卻效果。 (RMK00717) . 【美加訂單生產注意事項-CR】2.發生毛邊時，請降速生產減輕毛邊程度，暫留討論後再處置。 (RMK00717) | 訂單:2505EFE057/001 CR2 <生產備註> 事項如下 . 此經銷商保證平均厚度在1/2厚度公差內，厚度量測NG時，如單位長度符合範圍，請放行 (RMK00402) . 此客戶有保證 全板形 急峻度 ≦ 0.7% ( ≦ 12 I-UNIT ) (RMK00583) . 【美加訂單生產注意事項-CR】1.兩側各加開一個spot cooling增加冷卻效果。 (RMK00717) . 【美加訂單生產注意事項-CR】2.發生毛邊時，請降速生產減輕毛邊程度，暫留討論後再處置。 (RMK00717) | 訂單:2505EFE057/001 CG1 <生產備註> 事項如下 . 鍍鋅表面不可有鋅痕、壓痕、凹陷、及刮傷 、應變痕等。 (RMK00054) . 此經銷商保證平均厚度在1/2厚度公差內，厚度量測NG時，如單位長度符合範圍，請放行 (RMK00402) . 鍍層 AZ150 (含) 以上 , 鋅花等級 C~E 目標D，避免鋅花晶界明顯後續造成烤漆點狀未塗漆。 (RMK00565) . 此客戶有保證 全板形 急峻度 ≦ 0.7% ( ≦ 12 I-UNIT ) (RMK00583) . 【美加訂單生產注意事項-CG1】副操確認完回控制室後，於生產排程鋼號旁簽名紀錄，以利後續追查(該排程生產完，排程單將保留)。 (RMK00717) . 【美加訂單生產注意事項-CG1】中央段副操每顆銲道出Pot時觀察銲道同時，確認Beaver Tail與鋼板接觸之Guide Roll羊毛氈狀況，並適時添加潤滑油(避免乾掉)。 (RMK00717) | 訂單:2505EFE057/001 CG2 <生產備註> 事項如下 . 鍍鋅表面不可有鋅痕、壓痕、凹陷、及刮傷 、應變痕等。 (RMK00054) . 此經銷商保證平均厚度在1/2厚度公差內，厚度量測NG時，如單位長度符合範圍，請放行 (RMK00402) . 鍍層 AZ150 (含) 以上 , 鋅花等級 C~E 目標D，避免鋅花晶界明顯後續造成烤漆點狀未塗漆。 (RMK00565) . 此客戶有保證 全板形 急峻度 ≦ 0.7% ( ≦ 12 I-UNIT ) (RMK00583) . 【美加訂單生產注意事項-CG2】1.使用SUB-NOZZLE (RMK00717) | 訂單:2505EFE057/001 CC1 <生產備註> 事項如下 . 【色差】膜厚變動b值較大,和客戶協議色差放行改為DE<=1.5 只管當批目視,不管批差異 (RMK-E_CHIN) . 正面面漆(20U)及正面總膜厚(25U)要求管制90%以上之膜厚,未達標準降級. (RMK00054) . 若背面面漆(20U)及背面總膜厚(25U)時要求管制90%以上之膜厚,未達標準降級 (RMK00054) . 面漆=18U(90%)~請購基準22U(110%),標準板總膜厚=5+20U(100%面漆). (RMK00054) . 30CM*全寬*留1塊給LAB及1塊給塗料商, (RMK00054) . 【色差】1.1.此客戶對面漆(非B開頭之色碼)目視色差要求較高,請依限度樣本進行目視色差管制★--->發生過訴賠 (RMK00248) . 【色差】1.2.若針對特殊顏色需特別管理時，請品檢忽略1.1.的規定以特別規定為主 (RMK00248) . 此經銷商保證平均厚度在1/2厚度公差內，厚度量測NG時，如單位長度符合範圍，請放行 (RMK00402) . 【捲取】注意！本單為直立式包裝。禁用STAGGER捲取送包裝！送RCL重處理例外。 (RMK00512) . 【抽氣量】白色系在CC1生產時,FINISH抽氣量請設定250,如生產中發生色差b值異常升高,請股長再加大抽氣量因應 (RMK00560) . 此客戶有保證 全板形 急峻度 ≦ 0.7% ( ≦ 12 I-UNIT ) (RMK00583) . 【美加訂單生產注意事項-CCP】1.請烤漆入口依照正背面漆鋼捲投向規定進行鋼捲投入。 (RMK00717) . 【美加訂單生產注意事項-CCP】2.烤漆入口依照鋼捲投向規定進行鋼捲投入。(CR1/CG1 CR2/CG2-->正向入料。CR1/CG2 CR2/CG1-->反向入料) (RMK00717) . 【美加訂單生產注意事項-CCP】3.此訂單背面漆一律採Nature塗裝，塗裝黏度設定40秒以上 (RMK00717) | 訂單:2505EFE057/001 CC2 <生產備註> 事項如下 . 【色差】膜厚變動b值較大,和客戶協議色差放行改為DE<=1.5 只管當批目視,不管批差異 (RMK-E_CHIN) . 正面面漆(20U)及正面總膜厚(25U)要求管制90%以上之膜厚,未達標準降級. (RMK00054) . 若背面面漆(20U)及背面總膜厚(25U)時要求管制90%以上之膜厚,未達標準降級 (RMK00054) . 面漆=18U(90%)~請購基準22U(110%),標準板總膜厚=5+20U(100%面漆). (RMK00054) . 30CM*全寬*留1塊給LAB及1塊給塗料商, (RMK00054) . 【色差】1.1.此客戶對面漆(非B開頭之色碼)目視色差要求較高,請依限度樣本進行目視色差管制★--->發生過訴賠 (RMK00248) . 【色差】1.2.若針對特殊顏色需特別管理時，請品檢忽略1.1.的規定以特別規定為主 (RMK00248) . 此經銷商保證平均厚度在1/2厚度公差內，厚度量測NG時，如單位長度符合範圍，請放行 (RMK00402) . 【捲取】注意！本單為直立式包裝。禁用STAGGER捲取送包裝！送RCL重處理例外。 (RMK00512) . 【抽氣量】白色系在CC1生產時,FINISH抽氣量請設定250,如生產中發生色差b值異常升高,請股長再加大抽氣量因應 (RMK00560) . 此客戶有保證 全板形 急峻度 ≦ 0.7% ( ≦ 12 I-UNIT ) (RMK00583) . 【美加訂單生產注意事項-CCP】1.請烤漆入口依照正背面漆鋼捲投向規定進行鋼捲投入。 (RMK00717) . 【美加訂單生產注意事項-CCP】2.烤漆入口依照鋼捲投向規定進行鋼捲投入。(CR1/CG1 CR2/CG2-->正向入料。CR1/CG2 CR2/CG1-->反向入料) (RMK00717) . 【美加訂單生產注意事項-CCP】3.此訂單背面漆一律採Nature塗裝，塗裝黏度設定40秒以上 (RMK00717) | 訂單:2505EFE057/001 RCL <生產備註> 事項如下 . 【捲取】注意！本單為直立式包裝。禁用STAGGER捲取送包裝！送RCL重處理例外。 (RMK00512) | 訂單:2505EFE057/001 CCPK 無 <生產備註> 事項 | 訂單:2505EFE057/001 CGQC <品檢備註> 事項如下 . 鍍層 AZ150 (含) 以上 , 鋅花等級 C~E 目標D，避免鋅花晶界明顯後續造成烤漆點狀未塗漆。 (RMK00565) | 訂單:2505EFE057/001 CCQC <品檢備註> 事項如下 . 【色差】膜厚變動b值較大,和客戶協議色差放行改為DE<=1.5 只管當批目視,不管批差異 (RMK-E_CHIN) . 【色差】1.1.此客戶對面漆(非B開頭之色碼)目視色差要求較高,請依限度樣本進行目視色差管制★--->發生過訴賠 (RMK00248) . 【色差】1.2.若針對特殊顏色需特別管理時，請品檢忽略1.1.的規定以特別規定為主 (RMK00248) . 【捲取】注意！本單為直立式包裝。禁用STAGGER捲取送包裝！送RCL重處理例外。 (RMK00512) | 訂單:2505EFE057/001 TOL 無 <生產備註> 事項 | 【色差】膜厚變動b值較大,和客戶協議色差放行改為DE<=1.5 只管當批目視,不管批差異^^/CC1/CC2/CCQC/ <<.E_CHIN 2025/06/03 14:17.>> | 訂單 2505EFE057/001 修改記錄如下: 20250526 15:08:06 (06023) 退火碼: >> H2, 用途碼: >> COG003, 背面標示: >> S000, 訂單背面顏色(五碼): >> BY15Z, 背面漆膜厚: >> NOM, 背面漆塗漆型式幾塗幾烤: >> 2, 鉻酸鹽: >> Z, 訂單厚度: >> 0.0191, 訂單重: >> 40, 重量容許率(下限): >> 10, 重量容許率(上限): >> 10, 訂單寬度: >> 42.75, 鍍製方式: >> AC, 鋼捲內徑: >> 508, 鋼捲下限重: >> 3, 鋼捲上限重: >> 4.5, 壓花條件碼: >> -, 表面花紋: >> R, 綠色識別碼: >> -, 印刷輥號: >> -, 產品代碼: >> PPGL, 皮膜碼: >> -, 單位別: >> I, 油品種類: >> Z, 塗油量: >> Z, 包裝代碼: >> E0 , 保護膜碼: >> -, 客戶試片取樣型式: >> -, 調質碼: >> S, 套筒碼: >> P , 規格: >> A792SSGR80, 製造標準: >> ASTM, 表面處理劑種類: >> Z, 表面處理劑塗佈量: >> Z, 伸長率測試: >> N, 硬度測試碼: >> N, 抗拉強度測試: >> N, 降伏強度測試: >> N, 訂單正面顏色(五碼): >> SWG2V, 正面漆膜厚: >> 25, 正面漆塗漆型式幾塗幾烤: >> 2, 修邊碼: >> Y, 重量碼: >> AW, 鋼捲捲向: >> O, 鍍層碼: >> AZ50, | F:保證1/2 ASTM 厚度公差
PPGL | 2505EFE058/001 |  | 1. ALT客戶 FORMA STEEL FH GL 板需要使用SAE1002M (OFP00239)-{.不符.} 2. FORMA STEEL 彎曲加工龜列，確認投料與 盡量不能有 CRACKING 現象 (不保證)...#83 (OFP00257)-{.不符.} 3. 製造標準為MS、ASTM或銷新加坡之訂單，若無技術指定優先用料，請優先使用國內料，勿使用ANFEN (OFP00406)-{.不符.} | 1. ALT客戶 FORMA STEEL FH GL 板需要使用SAE1002M (OFP00239)-{.不符.} 2. FORMA STEEL 彎曲加工龜列，確認投料與 盡量不能有 CRACKING 現象 (不保證)...#83 (OFP00257)-{.不符.} 3. 製造標準為MS、ASTM或銷新加坡之訂單，若無技術指定優先用料，請優先使用國內料，勿使用ANFEN (OFP00406)-{.不符.} 4. 【提醒】！本單為直立式包裝，嚴禁鍍鋅或烤漆後以STAGGER捲取 (OFP00451)-{.不符.} 5. 對於"TS AND YS AIMING 100KSI MAX, 不保證"。參...2109EFE055/001 幹古說明 (OFP00564)-{.不符.} 6. ※超耐候一系列用途要確認是否有英制公差需求，有英制公差需求時選配碼用ON027※ (OFP00680)-{.不符.} 7. 此經銷商有簽訂1/2厚度公差保證(無厚度變異),請調整冷軋與鍍鋅厚度公差管制範圍. 保證 ASTM 厚度公差 (OFP00180)-{.不符.} | 訂單:2505EFE058/001 CPL <生產備註> 事項如下 . 除HGI/ HGL 訂單邊緣不噴油. 其餘皆側緣噴油 (RMK00285) . 【美加訂單生產注意事項-CPL】1.客戶美加地區訂單實施修邊刀最大使用顆數上限(20顆) (RMK00717) . 【美加訂單生產注意事項-CPL】2.排程備註:注意修邊品質與毛邊 (RMK00717) . 【美加訂單生產注意事項-CPL】3.去毛邊輥的管制：兩側壓力均設定1.0 kg/cm2 (RMK00717) | 訂單:2505EFE058/001 CR1 <生產備註> 事項如下 . 此經銷商保證平均厚度在1/2厚度公差內，厚度量測NG時，如單位長度符合範圍，請放行 (RMK00402) . 此客戶有保證 全板形 急峻度 ≦ 0.7% ( ≦ 12 I-UNIT ) (RMK00583) . 【美加訂單生產注意事項-CR】1.兩側各加開一個spot cooling增加冷卻效果。 (RMK00717) . 【美加訂單生產注意事項-CR】2.發生毛邊時，請降速生產減輕毛邊程度，暫留討論後再處置。 (RMK00717) | 訂單:2505EFE058/001 CR2 <生產備註> 事項如下 . 此經銷商保證平均厚度在1/2厚度公差內，厚度量測NG時，如單位長度符合範圍，請放行 (RMK00402) . 此客戶有保證 全板形 急峻度 ≦ 0.7% ( ≦ 12 I-UNIT ) (RMK00583) . 【美加訂單生產注意事項-CR】1.兩側各加開一個spot cooling增加冷卻效果。 (RMK00717) . 【美加訂單生產注意事項-CR】2.發生毛邊時，請降速生產減輕毛邊程度，暫留討論後再處置。 (RMK00717) | 訂單:2505EFE058/001 CG1 <生產備註> 事項如下 . 鍍鋅表面不可有鋅痕、壓痕、凹陷、及刮傷 、應變痕等。 (RMK00054) . 此經銷商保證平均厚度在1/2厚度公差內，厚度量測NG時，如單位長度符合範圍，請放行 (RMK00402) . 鍍層 AZ150 (含) 以上 , 鋅花等級 C~E 目標D，避免鋅花晶界明顯後續造成烤漆點狀未塗漆。 (RMK00565) . 此客戶有保證 全板形 急峻度 ≦ 0.7% ( ≦ 12 I-UNIT ) (RMK00583) . 【美加訂單生產注意事項-CG1】副操確認完回控制室後，於生產排程鋼號旁簽名紀錄，以利後續追查(該排程生產完，排程單將保留)。 (RMK00717) . 【美加訂單生產注意事項-CG1】中央段副操每顆銲道出Pot時觀察銲道同時，確認Beaver Tail與鋼板接觸之Guide Roll羊毛氈狀況，並適時添加潤滑油(避免乾掉)。 (RMK00717) | 訂單:2505EFE058/001 CG2 <生產備註> 事項如下 . 鍍鋅表面不可有鋅痕、壓痕、凹陷、及刮傷 、應變痕等。 (RMK00054) . 此經銷商保證平均厚度在1/2厚度公差內，厚度量測NG時，如單位長度符合範圍，請放行 (RMK00402) . 鍍層 AZ150 (含) 以上 , 鋅花等級 C~E 目標D，避免鋅花晶界明顯後續造成烤漆點狀未塗漆。 (RMK00565) . 此客戶有保證 全板形 急峻度 ≦ 0.7% ( ≦ 12 I-UNIT ) (RMK00583) . 【美加訂單生產注意事項-CG2】1.使用SUB-NOZZLE (RMK00717) | 訂單:2505EFE058/001 CC1 <生產備註> 事項如下 . 正面面漆(20U)及正面總膜厚(25U)要求管制90%以上之膜厚,未達標準降級. (RMK00054) . 若背面面漆(20U)及背面總膜厚(25U)時要求管制90%以上之膜厚,未達標準降級 (RMK00054) . 面漆=18U(90%)~請購基準22U(110%),標準板總膜厚=5+20U(100%面漆). (RMK00054) . 30CM*全寬*留1塊給LAB及1塊給塗料商, (RMK00054) . 【色差】1.1.此客戶對面漆(非B開頭之色碼)目視色差要求較高,請依限度樣本進行目視色差管制★--->發生過訴賠 (RMK00248) . 【色差】1.2.若針對特殊顏色需特別管理時，請品檢忽略1.1.的規定以特別規定為主 (RMK00248) . 此經銷商保證平均厚度在1/2厚度公差內，厚度量測NG時，如單位長度符合範圍，請放行 (RMK00402) . 【捲取】注意！本單為直立式包裝。禁用STAGGER捲取送包裝！送RCL重處理例外。 (RMK00512) . 此客戶有保證 全板形 急峻度 ≦ 0.7% ( ≦ 12 I-UNIT ) (RMK00583) . 【美加訂單生產注意事項-CCP】1.請烤漆入口依照正背面漆鋼捲投向規定進行鋼捲投入。 (RMK00717) . 【美加訂單生產注意事項-CCP】2.烤漆入口依照鋼捲投向規定進行鋼捲投入。(CR1/CG1 CR2/CG2-->正向入料。CR1/CG2 CR2/CG1-->反向入料) (RMK00717) . 【美加訂單生產注意事項-CCP】3.此訂單背面漆一律採Nature塗裝，塗裝黏度設定40秒以上 (RMK00717) | 訂單:2505EFE058/001 CC2 <生產備註> 事項如下 . 正面面漆(20U)及正面總膜厚(25U)要求管制90%以上之膜厚,未達標準降級. (RMK00054) . 若背面面漆(20U)及背面總膜厚(25U)時要求管制90%以上之膜厚,未達標準降級 (RMK00054) . 面漆=18U(90%)~請購基準22U(110%),標準板總膜厚=5+20U(100%面漆). (RMK00054) . 30CM*全寬*留1塊給LAB及1塊給塗料商, (RMK00054) . 【色差】1.1.此客戶對面漆(非B開頭之色碼)目視色差要求較高,請依限度樣本進行目視色差管制★--->發生過訴賠 (RMK00248) . 【色差】1.2.若針對特殊顏色需特別管理時，請品檢忽略1.1.的規定以特別規定為主 (RMK00248) . 此經銷商保證平均厚度在1/2厚度公差內，厚度量測NG時，如單位長度符合範圍，請放行 (RMK00402) . 【捲取】注意！本單為直立式包裝。禁用STAGGER捲取送包裝！送RCL重處理例外。 (RMK00512) . 此客戶有保證 全板形 急峻度 ≦ 0.7% ( ≦ 12 I-UNIT ) (RMK00583) . 【美加訂單生產注意事項-CCP】1.請烤漆入口依照正背面漆鋼捲投向規定進行鋼捲投入。 (RMK00717) . 【美加訂單生產注意事項-CCP】2.烤漆入口依照鋼捲投向規定進行鋼捲投入。(CR1/CG1 CR2/CG2-->正向入料。CR1/CG2 CR2/CG1-->反向入料) (RMK00717) . 【美加訂單生產注意事項-CCP】3.此訂單背面漆一律採Nature塗裝，塗裝黏度設定40秒以上 (RMK00717) | 訂單:2505EFE058/001 RCL <生產備註> 事項如下 . 【捲取】注意！本單為直立式包裝。禁用STAGGER捲取送包裝！送RCL重處理例外。 (RMK00512) | 訂單:2505EFE058/001 CCPK 無 <生產備註> 事項 | 訂單:2505EFE058/001 CGQC <品檢備註> 事項如下 . 鍍層 AZ150 (含) 以上 , 鋅花等級 C~E 目標D，避免鋅花晶界明顯後續造成烤漆點狀未塗漆。 (RMK00565) | 訂單:2505EFE058/001 CCQC <品檢備註> 事項如下 . 【色差】1.1.此客戶對面漆(非B開頭之色碼)目視色差要求較高,請依限度樣本進行目視色差管制★--->發生過訴賠 (RMK00248) . 【色差】1.2.若針對特殊顏色需特別管理時，請品檢忽略1.1.的規定以特別規定為主 (RMK00248) . 【捲取】注意！本單為直立式包裝。禁用STAGGER捲取送包裝！送RCL重處理例外。 (RMK00512) | 訂單:2505EFE058/001 TOL 無 <生產備註> 事項 |  | 訂單 2505EFE058/001 修改記錄如下: 20250526 15:29:35 (06023) 退火碼: >> H2, 用途碼: >> COG003, 背面標示: >> S000, 訂單背面顏色(五碼): >> BY15Z, 背面漆膜厚: >> NOM, 背面漆塗漆型式幾塗幾烤: >> 2, 鉻酸鹽: >> Z, 訂單厚度: >> 0.0191, 訂單重: >> 40, 重量容許率(下限): >> 10, 重量容許率(上限): >> 10, 訂單寬度: >> 42.75, 鍍製方式: >> AC, 鋼捲內徑: >> 508, 鋼捲下限重: >> 3, 鋼捲上限重: >> 4.5, 壓花條件碼: >> -, 表面花紋: >> R, 綠色識別碼: >> -, 印刷輥號: >> -, 產品代碼: >> PPGL, 皮膜碼: >> -, 單位別: >> I, 油品種類: >> Z, 塗油量: >> Z, 包裝代碼: >> E0 , 保護膜碼: >> -, 客戶試片取樣型式: >> -, 調質碼: >> S, 套筒碼: >> P , 規格: >> A792SSGR80, 製造標準: >> ASTM, 表面處理劑種類: >> Z, 表面處理劑塗佈量: >> Z, 伸長率測試: >> N, 硬度測試碼: >> N, 抗拉強度測試: >> N, 降伏強度測試: >> N, 訂單正面顏色(五碼): >> SYG39, 正面漆膜厚: >> 25, 正面漆塗漆型式幾塗幾烤: >> 2, 修邊碼: >> Y, 重量碼: >> AW, 鋼捲捲向: >> O, 鍍層碼: >> AZ50, | F:保證1/2 ASTM 厚度公差
PPGL | 2505EFE059/001 |  | 1. ALT客戶 FORMA STEEL FH GL 板需要使用SAE1002M (OFP00239)-{.不符.} 2. FORMA STEEL 彎曲加工龜列，確認投料與 盡量不能有 CRACKING 現象 (不保證)...#83 (OFP00257)-{.不符.} 3. 製造標準為MS、ASTM或銷新加坡之訂單，若無技術指定優先用料，請優先使用國內料，勿使用ANFEN (OFP00406)-{.不符.} | 1. ALT客戶 FORMA STEEL FH GL 板需要使用SAE1002M (OFP00239)-{.不符.} 2. FORMA STEEL 彎曲加工龜列，確認投料與 盡量不能有 CRACKING 現象 (不保證)...#83 (OFP00257)-{.不符.} 3. 製造標準為MS、ASTM或銷新加坡之訂單，若無技術指定優先用料，請優先使用國內料，勿使用ANFEN (OFP00406)-{.不符.} 4. 【提醒】！本單為直立式包裝，嚴禁鍍鋅或烤漆後以STAGGER捲取 (OFP00451)-{.不符.} 5. 對於"TS AND YS AIMING 100KSI MAX, 不保證"。參...2109EFE055/001 幹古說明 (OFP00564)-{.不符.} 6. ※超耐候一系列用途要確認是否有英制公差需求，有英制公差需求時選配碼用ON027※ (OFP00680)-{.不符.} 7. 此經銷商有簽訂1/2厚度公差保證(無厚度變異),請調整冷軋與鍍鋅厚度公差管制範圍. 保證 ASTM 厚度公差 (OFP00180)-{.不符.} | 訂單:2505EFE059/001 CPL <生產備註> 事項如下 . 除HGI/ HGL 訂單邊緣不噴油. 其餘皆側緣噴油 (RMK00285) . 【美加訂單生產注意事項-CPL】1.客戶美加地區訂單實施修邊刀最大使用顆數上限(20顆) (RMK00717) . 【美加訂單生產注意事項-CPL】2.排程備註:注意修邊品質與毛邊 (RMK00717) . 【美加訂單生產注意事項-CPL】3.去毛邊輥的管制：兩側壓力均設定1.0 kg/cm2 (RMK00717) | 訂單:2505EFE059/001 CR1 <生產備註> 事項如下 . 此經銷商保證平均厚度在1/2厚度公差內，厚度量測NG時，如單位長度符合範圍，請放行 (RMK00402) . 此客戶有保證 全板形 急峻度 ≦ 0.7% ( ≦ 12 I-UNIT ) (RMK00583) . 【美加訂單生產注意事項-CR】1.兩側各加開一個spot cooling增加冷卻效果。 (RMK00717) . 【美加訂單生產注意事項-CR】2.發生毛邊時，請降速生產減輕毛邊程度，暫留討論後再處置。 (RMK00717) | 訂單:2505EFE059/001 CR2 <生產備註> 事項如下 . 此經銷商保證平均厚度在1/2厚度公差內，厚度量測NG時，如單位長度符合範圍，請放行 (RMK00402) . 此客戶有保證 全板形 急峻度 ≦ 0.7% ( ≦ 12 I-UNIT ) (RMK00583) . 【美加訂單生產注意事項-CR】1.兩側各加開一個spot cooling增加冷卻效果。 (RMK00717) . 【美加訂單生產注意事項-CR】2.發生毛邊時，請降速生產減輕毛邊程度，暫留討論後再處置。 (RMK00717) | 訂單:2505EFE059/001 CG1 <生產備註> 事項如下 . 鍍鋅表面不可有鋅痕、壓痕、凹陷、及刮傷 、應變痕等。 (RMK00054) . 此經銷商保證平均厚度在1/2厚度公差內，厚度量測NG時，如單位長度符合範圍，請放行 (RMK00402) . 鍍層 AZ150 (含) 以上 , 鋅花等級 C~E 目標D，避免鋅花晶界明顯後續造成烤漆點狀未塗漆。 (RMK00565) . 此客戶有保證 全板形 急峻度 ≦ 0.7% ( ≦ 12 I-UNIT ) (RMK00583) . 【美加訂單生產注意事項-CG1】副操確認完回控制室後，於生產排程鋼號旁簽名紀錄，以利後續追查(該排程生產完，排程單將保留)。 (RMK00717) . 【美加訂單生產注意事項-CG1】中央段副操每顆銲道出Pot時觀察銲道同時，確認Beaver Tail與鋼板接觸之Guide Roll羊毛氈狀況，並適時添加潤滑油(避免乾掉)。 (RMK00717) | 訂單:2505EFE059/001 CG2 <生產備註> 事項如下 . 鍍鋅表面不可有鋅痕、壓痕、凹陷、及刮傷 、應變痕等。 (RMK00054) . 此經銷商保證平均厚度在1/2厚度公差內，厚度量測NG時，如單位長度符合範圍，請放行 (RMK00402) . 鍍層 AZ150 (含) 以上 , 鋅花等級 C~E 目標D，避免鋅花晶界明顯後續造成烤漆點狀未塗漆。 (RMK00565) . 此客戶有保證 全板形 急峻度 ≦ 0.7% ( ≦ 12 I-UNIT ) (RMK00583) . 【美加訂單生產注意事項-CG2】1.使用SUB-NOZZLE (RMK00717) | 訂單:2505EFE059/001 CC1 <生產備註> 事項如下 . 正面面漆(20U)及正面總膜厚(25U)要求管制90%以上之膜厚,未達標準降級. (RMK00054) . 若背面面漆(20U)及背面總膜厚(25U)時要求管制90%以上之膜厚,未達標準降級 (RMK00054) . 面漆=18U(90%)~請購基準22U(110%),標準板總膜厚=5+20U(100%面漆). (RMK00054) . 30CM*全寬*留1塊給LAB及1塊給塗料商, (RMK00054) . 【色差】1.1.此客戶對面漆(非B開頭之色碼)目視色差要求較高,請依限度樣本進行目視色差管制★--->發生過訴賠 (RMK00248) . 【色差】1.2.若針對特殊顏色需特別管理時，請品檢忽略1.1.的規定以特別規定為主 (RMK00248) . 此經銷商保證平均厚度在1/2厚度公差內，厚度量測NG時，如單位長度符合範圍，請放行 (RMK00402) . 【捲取】注意！本單為直立式包裝。禁用STAGGER捲取送包裝！送RCL重處理例外。 (RMK00512) . 此客戶有保證 全板形 急峻度 ≦ 0.7% ( ≦ 12 I-UNIT ) (RMK00583) . 【美加訂單生產注意事項-CCP】1.請烤漆入口依照正背面漆鋼捲投向規定進行鋼捲投入。 (RMK00717) . 【美加訂單生產注意事項-CCP】2.烤漆入口依照鋼捲投向規定進行鋼捲投入。(CR1/CG1 CR2/CG2-->正向入料。CR1/CG2 CR2/CG1-->反向入料) (RMK00717) . 【美加訂單生產注意事項-CCP】3.此訂單背面漆一律採Nature塗裝，塗裝黏度設定40秒以上 (RMK00717) | 訂單:2505EFE059/001 CC2 <生產備註> 事項如下 . 正面面漆(20U)及正面總膜厚(25U)要求管制90%以上之膜厚,未達標準降級. (RMK00054) . 若背面面漆(20U)及背面總膜厚(25U)時要求管制90%以上之膜厚,未達標準降級 (RMK00054) . 面漆=18U(90%)~請購基準22U(110%),標準板總膜厚=5+20U(100%面漆). (RMK00054) . 30CM*全寬*留1塊給LAB及1塊給塗料商, (RMK00054) . 【色差】1.1.此客戶對面漆(非B開頭之色碼)目視色差要求較高,請依限度樣本進行目視色差管制★--->發生過訴賠 (RMK00248) . 【色差】1.2.若針對特殊顏色需特別管理時，請品檢忽略1.1.的規定以特別規定為主 (RMK00248) . 此經銷商保證平均厚度在1/2厚度公差內，厚度量測NG時，如單位長度符合範圍，請放行 (RMK00402) . 【捲取】注意！本單為直立式包裝。禁用STAGGER捲取送包裝！送RCL重處理例外。 (RMK00512) . 此客戶有保證 全板形 急峻度 ≦ 0.7% ( ≦ 12 I-UNIT ) (RMK00583) . 【美加訂單生產注意事項-CCP】1.請烤漆入口依照正背面漆鋼捲投向規定進行鋼捲投入。 (RMK00717) . 【美加訂單生產注意事項-CCP】2.烤漆入口依照鋼捲投向規定進行鋼捲投入。(CR1/CG1 CR2/CG2-->正向入料。CR1/CG2 CR2/CG1-->反向入料) (RMK00717) . 【美加訂單生產注意事項-CCP】3.此訂單背面漆一律採Nature塗裝，塗裝黏度設定40秒以上 (RMK00717) | 訂單:2505EFE059/001 RCL <生產備註> 事項如下 . 【捲取】注意！本單為直立式包裝。禁用STAGGER捲取送包裝！送RCL重處理例外。 (RMK00512) | 訂單:2505EFE059/001 CCPK 無 <生產備註> 事項 | 訂單:2505EFE059/001 CGQC <品檢備註> 事項如下 . 鍍層 AZ150 (含) 以上 , 鋅花等級 C~E 目標D，避免鋅花晶界明顯後續造成烤漆點狀未塗漆。 (RMK00565) | 訂單:2505EFE059/001 CCQC <品檢備註> 事項如下 . 【色差】1.1.此客戶對面漆(非B開頭之色碼)目視色差要求較高,請依限度樣本進行目視色差管制★--->發生過訴賠 (RMK00248) . 【色差】1.2.若針對特殊顏色需特別管理時，請品檢忽略1.1.的規定以特別規定為主 (RMK00248) . 【捲取】注意！本單為直立式包裝。禁用STAGGER捲取送包裝！送RCL重處理例外。 (RMK00512) | 訂單:2505EFE059/001 TOL 無 <生產備註> 事項 |  | 訂單 2505EFE059/001 修改記錄如下: 20250529 09:04:41 (06023) 退火碼: >> H2, 用途碼: >> COG003, 背面標示: >> S000, 訂單背面顏色(五碼): >> BY15Z, 背面漆膜厚: >> NOM, 背面漆塗漆型式幾塗幾烤: >> 2, 鉻酸鹽: >> Z, 訂單厚度: >> 0.0191, 訂單重: >> 40, 重量容許率(下限): >> 10, 重量容許率(上限): >> 10, 訂單寬度: >> 42.75, 鍍製方式: >> AC, 鋼捲內徑: >> 508, 鋼捲下限重: >> 3, 鋼捲上限重: >> 4.5, 壓花條件碼: >> -, 表面花紋: >> R, 綠色識別碼: >> -, 印刷輥號: >> -, 產品代碼: >> PPGL, 皮膜碼: >> -, 單位別: >> I, 油品種類: >> Z, 塗油量: >> Z, 包裝代碼: >> E0 , 保護膜碼: >> -, 客戶試片取樣型式: >> -, 調質碼: >> S, 套筒碼: >> P , 規格: >> A792SSGR80, 製造標準: >> ASTM, 表面處理劑種類: >> Z, 表面處理劑塗佈量: >> Z, 伸長率測試: >> N, 硬度測試碼: >> N, 抗拉強度測試: >> N, 降伏強度測試: >> N, 訂單正面顏色(五碼): >> SYS2Y, 正面漆膜厚: >> 25, 正面漆塗漆型式幾塗幾烤: >> 2, 修邊碼: >> Y, 重量碼: >> AW, 鋼捲捲向: >> O, 鍍層碼: >> AZ50, | F:保證1/2 ASTM 厚度公差 | [訂單訊息通知] 2025/06/03 上午 11:42:48 *** (秦大維 >> 通知 >> Patty Wu) 訊息 : 機械性質 TS&YS AIM 100 ksi。YS 10％符合，TS 4％符合
PPGL | 2505EFE060/001 |  | 1. 製造標準為MS、ASTM或銷新加坡之訂單，若無技術指定優先用料，請優先使用國內料，勿使用ANFEN (OFP00406)-{.不符.} | 1. 製造標準為MS、ASTM或銷新加坡之訂單，若無技術指定優先用料，請優先使用國內料，勿使用ANFEN (OFP00406)-{.不符.} 2. 【提醒】！本單為直立式包裝，嚴禁鍍鋅或烤漆後以STAGGER捲取 (OFP00451)-{.不符.} 3. ※超耐候一系列用途要確認是否有英制公差需求，有英制公差需求時選配碼用ON027※ (OFP00680)-{.不符.} 4. 此經銷商有簽訂1/2厚度公差保證(無厚度變異),請調整冷軋與鍍鋅厚度公差管制範圍. 保證 ASTM 厚度公差 (OFP00180)-{.不符.} | 訂單:2505EFE060/001 CPL <生產備註> 事項如下 . 除HGI/ HGL 訂單邊緣不噴油. 其餘皆側緣噴油 (RMK00285) . 【美加訂單生產注意事項-CPL】1.客戶美加地區訂單實施修邊刀最大使用顆數上限(20顆) (RMK00717) . 【美加訂單生產注意事項-CPL】2.排程備註:注意修邊品質與毛邊 (RMK00717) . 【美加訂單生產注意事項-CPL】3.去毛邊輥的管制：兩側壓力均設定1.0 kg/cm2 (RMK00717) | 訂單:2505EFE060/001 CR1 <生產備註> 事項如下 . 此經銷商保證平均厚度在1/2厚度公差內，厚度量測NG時，如單位長度符合範圍，請放行 (RMK00402) . 此客戶有保證 全板形 急峻度 ≦ 0.7% ( ≦ 12 I-UNIT ) (RMK00583) . 【美加訂單生產注意事項-CR】1.兩側各加開一個spot cooling增加冷卻效果。 (RMK00717) . 【美加訂單生產注意事項-CR】2.發生毛邊時，請降速生產減輕毛邊程度，暫留討論後再處置。 (RMK00717) | 訂單:2505EFE060/001 CR2 <生產備註> 事項如下 . 此經銷商保證平均厚度在1/2厚度公差內，厚度量測NG時，如單位長度符合範圍，請放行 (RMK00402) . 此客戶有保證 全板形 急峻度 ≦ 0.7% ( ≦ 12 I-UNIT ) (RMK00583) . 【美加訂單生產注意事項-CR】1.兩側各加開一個spot cooling增加冷卻效果。 (RMK00717) . 【美加訂單生產注意事項-CR】2.發生毛邊時，請降速生產減輕毛邊程度，暫留討論後再處置。 (RMK00717) | 訂單:2505EFE060/001 CG1 <生產備註> 事項如下 . 鍍鋅表面不可有鋅痕、壓痕、凹陷、及刮傷 、應變痕等。 (RMK00054) . 此經銷商保證平均厚度在1/2厚度公差內，厚度量測NG時，如單位長度符合範圍，請放行 (RMK00402) . 此客戶有保證 全板形 急峻度 ≦ 0.7% ( ≦ 12 I-UNIT ) (RMK00583) . 【美加訂單生產注意事項-CG1】副操確認完回控制室後，於生產排程鋼號旁簽名紀錄，以利後續追查(該排程生產完，排程單將保留)。 (RMK00717) . 【美加訂單生產注意事項-CG1】中央段副操每顆銲道出Pot時觀察銲道同時，確認Beaver Tail與鋼板接觸之Guide Roll羊毛氈狀況，並適時添加潤滑油(避免乾掉)。 (RMK00717) | 訂單:2505EFE060/001 CG2 <生產備註> 事項如下 . 鍍鋅表面不可有鋅痕、壓痕、凹陷、及刮傷 、應變痕等。 (RMK00054) . 此經銷商保證平均厚度在1/2厚度公差內，厚度量測NG時，如單位長度符合範圍，請放行 (RMK00402) . 此客戶有保證 全板形 急峻度 ≦ 0.7% ( ≦ 12 I-UNIT ) (RMK00583) . 【美加訂單生產注意事項-CG2】1.使用SUB-NOZZLE (RMK00717) | 訂單:2505EFE060/001 CC1 <生產備註> 事項如下 . 正面面漆(20U)及正面總膜厚(25U)要求管制90%以上之膜厚,未達標準降級. (RMK00054) . 若背面面漆(20U)及背面總膜厚(25U)時要求管制90%以上之膜厚,未達標準降級 (RMK00054) . 面漆=18U(90%)~請購基準22U(110%),標準板總膜厚=5+20U(100%面漆). (RMK00054) . 30CM*全寬*留1塊給LAB及1塊給塗料商, (RMK00054) . 此經銷商保證平均厚度在1/2厚度公差內，厚度量測NG時，如單位長度符合範圍，請放行 (RMK00402) . 【捲取】注意！本單為直立式包裝。禁用STAGGER捲取送包裝！送RCL重處理例外。 (RMK00512) . 此客戶有保證 全板形 急峻度 ≦ 0.7% ( ≦ 12 I-UNIT ) (RMK00583) . 【水痕】因YCP 近似深黑色水痕可能嚴重，因此指定CC1生產注意W/Q 使用純水與水量控制 (RMK00596) . 【美加訂單生產注意事項-CCP】1.請烤漆入口依照正背面漆鋼捲投向規定進行鋼捲投入。 (RMK00717) . 【美加訂單生產注意事項-CCP】2.烤漆入口依照鋼捲投向規定進行鋼捲投入。(CR1/CG1 CR2/CG2-->正向入料。CR1/CG2 CR2/CG1-->反向入料) (RMK00717) . 【美加訂單生產注意事項-CCP】3.此訂單背面漆一律採Nature塗裝，塗裝黏度設定40秒以上 (RMK00717) | 訂單:2505EFE060/001 CC2 <生產備註> 事項如下 . 正面面漆(20U)及正面總膜厚(25U)要求管制90%以上之膜厚,未達標準降級. (RMK00054) . 若背面面漆(20U)及背面總膜厚(25U)時要求管制90%以上之膜厚,未達標準降級 (RMK00054) . 面漆=18U(90%)~請購基準22U(110%),標準板總膜厚=5+20U(100%面漆). (RMK00054) . 30CM*全寬*留1塊給LAB及1塊給塗料商, (RMK00054) . 此經銷商保證平均厚度在1/2厚度公差內，厚度量測NG時，如單位長度符合範圍，請放行 (RMK00402) . 【捲取】注意！本單為直立式包裝。禁用STAGGER捲取送包裝！送RCL重處理例外。 (RMK00512) . 此客戶有保證 全板形 急峻度 ≦ 0.7% ( ≦ 12 I-UNIT ) (RMK00583) . 【水痕】因YCP 近似深黑色水痕可能嚴重，因此指定CC1生產注意W/Q 使用純水與水量控制 (RMK00596) . 【美加訂單生產注意事項-CCP】1.請烤漆入口依照正背面漆鋼捲投向規定進行鋼捲投入。 (RMK00717) . 【美加訂單生產注意事項-CCP】2.烤漆入口依照鋼捲投向規定進行鋼捲投入。(CR1/CG1 CR2/CG2-->正向入料。CR1/CG2 CR2/CG1-->反向入料) (RMK00717) . 【美加訂單生產注意事項-CCP】3.此訂單背面漆一律採Nature塗裝，塗裝黏度設定40秒以上 (RMK00717) | 訂單:2505EFE060/001 RCL <生產備註> 事項如下 . 【捲取】注意！本單為直立式包裝。禁用STAGGER捲取送包裝！送RCL重處理例外。 (RMK00512) | 訂單:2505EFE060/001 CCPK 無 <生產備註> 事項 | 訂單:2505EFE060/001 CGQC 無 <品檢備註> 事項 | 訂單:2505EFE060/001 CCQC <品檢備註> 事項如下 . 【捲取】注意！本單為直立式包裝。禁用STAGGER捲取送包裝！送RCL重處理例外。 (RMK00512) | 訂單:2505EFE060/001 TOL 無 <生產備註> 事項 |  | 訂單 2505EFE060/001 修改記錄如下: 20250609 09:02:24 (06023) 退火碼: >> S1, 用途碼: >> COG007, 背面標示: >> S000, 訂單背面顏色(五碼): >> BW73Z, 背面漆膜厚: >> NOM, 背面漆塗漆型式幾塗幾烤: >> 2, 鉻酸鹽: >> Z, 訂單厚度: >> 0.02, 訂單重: >> 20, 重量容許率(下限): >> 10, 重量容許率(上限): >> 10, 訂單寬度: >> 43, 鍍製方式: >> AC, 鋼捲內徑: >> 508, 鋼捲下限重: >> 3, 鋼捲上限重: >> 4.5, 壓花條件碼: >> -, 表面花紋: >> R, 綠色識別碼: >> -, 印刷輥號: >> -, 產品代碼: >> PPGL, 皮膜碼: >> -, 單位別: >> I, 油品種類: >> Z, 塗油量: >> Z, 包裝代碼: >> E0 , 保護膜碼: >> -, 客戶試片取樣型式: >> -, 調質碼: >> S, 套筒碼: >> P , 規格: >> A792SSGR33, 製造標準: >> ASTM, 表面處理劑種類: >> Z, 表面處理劑塗佈量: >> Z, 伸長率測試: >> N, 硬度測試碼: >> N, 抗拉強度測試: >> N, 降伏強度測試: >> N, 厚度變異: >> 0, 訂單正面顏色(五碼): >> SYH9Q, 正面漆膜厚: >> 25, 正面漆塗漆型式幾塗幾烤: >> 2, 修邊碼: >> Y, 重量碼: >> AW, 鋼捲捲向: >> O, 鍍層碼: >> AZ50, | F:保證1/2 ASTM 厚度公差
PPGL | 2505EFE060/002 |  | 1. 製造標準為MS、ASTM或銷新加坡之訂單，若無技術指定優先用料，請優先使用國內料，勿使用ANFEN (OFP00406)-{.不符.} | 1. 製造標準為MS、ASTM或銷新加坡之訂單，若無技術指定優先用料，請優先使用國內料，勿使用ANFEN (OFP00406)-{.不符.} 2. 【提醒】！本單為直立式包裝，嚴禁鍍鋅或烤漆後以STAGGER捲取 (OFP00451)-{.不符.} 3. ※超耐候一系列用途要確認是否有英制公差需求，有英制公差需求時選配碼用ON027※ (OFP00680)-{.不符.} 4. 此經銷商有簽訂1/2厚度公差保證(無厚度變異),請調整冷軋與鍍鋅厚度公差管制範圍. 保證 ASTM 厚度公差 (OFP00180)-{.不符.} | 訂單:2505EFE060/002 CPL <生產備註> 事項如下 . 除HGI/ HGL 訂單邊緣不噴油. 其餘皆側緣噴油 (RMK00285) . 【美加訂單生產注意事項-CPL】1.客戶美加地區訂單實施修邊刀最大使用顆數上限(20顆) (RMK00717) . 【美加訂單生產注意事項-CPL】2.排程備註:注意修邊品質與毛邊 (RMK00717) . 【美加訂單生產注意事項-CPL】3.去毛邊輥的管制：兩側壓力均設定1.0 kg/cm2 (RMK00717) | 訂單:2505EFE060/002 CR1 <生產備註> 事項如下 . 此經銷商保證平均厚度在1/2厚度公差內，厚度量測NG時，如單位長度符合範圍，請放行 (RMK00402) . 此客戶有保證 全板形 急峻度 ≦ 0.7% ( ≦ 12 I-UNIT ) (RMK00583) . 【美加訂單生產注意事項-CR】1.兩側各加開一個spot cooling增加冷卻效果。 (RMK00717) . 【美加訂單生產注意事項-CR】2.發生毛邊時，請降速生產減輕毛邊程度，暫留討論後再處置。 (RMK00717) | 訂單:2505EFE060/002 CR2 <生產備註> 事項如下 . 此經銷商保證平均厚度在1/2厚度公差內，厚度量測NG時，如單位長度符合範圍，請放行 (RMK00402) . 此客戶有保證 全板形 急峻度 ≦ 0.7% ( ≦ 12 I-UNIT ) (RMK00583) . 【美加訂單生產注意事項-CR】1.兩側各加開一個spot cooling增加冷卻效果。 (RMK00717) . 【美加訂單生產注意事項-CR】2.發生毛邊時，請降速生產減輕毛邊程度，暫留討論後再處置。 (RMK00717) | 訂單:2505EFE060/002 CG1 <生產備註> 事項如下 . 鍍鋅表面不可有鋅痕、壓痕、凹陷、及刮傷 、應變痕等。 (RMK00054) . 此經銷商保證平均厚度在1/2厚度公差內，厚度量測NG時，如單位長度符合範圍，請放行 (RMK00402) . 此客戶有保證 全板形 急峻度 ≦ 0.7% ( ≦ 12 I-UNIT ) (RMK00583) . 【美加訂單生產注意事項-CG1】副操確認完回控制室後，於生產排程鋼號旁簽名紀錄，以利後續追查(該排程生產完，排程單將保留)。 (RMK00717) . 【美加訂單生產注意事項-CG1】中央段副操每顆銲道出Pot時觀察銲道同時，確認Beaver Tail與鋼板接觸之Guide Roll羊毛氈狀況，並適時添加潤滑油(避免乾掉)。 (RMK00717) | 訂單:2505EFE060/002 CG2 <生產備註> 事項如下 . 鍍鋅表面不可有鋅痕、壓痕、凹陷、及刮傷 、應變痕等。 (RMK00054) . 此經銷商保證平均厚度在1/2厚度公差內，厚度量測NG時，如單位長度符合範圍，請放行 (RMK00402) . 此客戶有保證 全板形 急峻度 ≦ 0.7% ( ≦ 12 I-UNIT ) (RMK00583) . 【美加訂單生產注意事項-CG2】1.使用SUB-NOZZLE (RMK00717) | 訂單:2505EFE060/002 CC1 <生產備註> 事項如下 . 正面面漆(20U)及正面總膜厚(25U)要求管制90%以上之膜厚,未達標準降級. (RMK00054) . 若背面面漆(20U)及背面總膜厚(25U)時要求管制90%以上之膜厚,未達標準降級 (RMK00054) . 面漆=18U(90%)~請購基準22U(110%),標準板總膜厚=5+20U(100%面漆). (RMK00054) . 30CM*全寬*留1塊給LAB及1塊給塗料商, (RMK00054) . 此經銷商保證平均厚度在1/2厚度公差內，厚度量測NG時，如單位長度符合範圍，請放行 (RMK00402) . 【捲取】注意！本單為直立式包裝。禁用STAGGER捲取送包裝！送RCL重處理例外。 (RMK00512) . 此客戶有保證 全板形 急峻度 ≦ 0.7% ( ≦ 12 I-UNIT ) (RMK00583) . 【美加訂單生產注意事項-CCP】1.請烤漆入口依照正背面漆鋼捲投向規定進行鋼捲投入。 (RMK00717) . 【美加訂單生產注意事項-CCP】2.烤漆入口依照鋼捲投向規定進行鋼捲投入。(CR1/CG1 CR2/CG2-->正向入料。CR1/CG2 CR2/CG1-->反向入料) (RMK00717) . 【美加訂單生產注意事項-CCP】3.此訂單背面漆一律採Nature塗裝，塗裝黏度設定40秒以上 (RMK00717) | 訂單:2505EFE060/002 CC2 <生產備註> 事項如下 . 正面面漆(20U)及正面總膜厚(25U)要求管制90%以上之膜厚,未達標準降級. (RMK00054) . 若背面面漆(20U)及背面總膜厚(25U)時要求管制90%以上之膜厚,未達標準降級 (RMK00054) . 面漆=18U(90%)~請購基準22U(110%),標準板總膜厚=5+20U(100%面漆). (RMK00054) . 30CM*全寬*留1塊給LAB及1塊給塗料商, (RMK00054) . 此經銷商保證平均厚度在1/2厚度公差內，厚度量測NG時，如單位長度符合範圍，請放行 (RMK00402) . 【捲取】注意！本單為直立式包裝。禁用STAGGER捲取送包裝！送RCL重處理例外。 (RMK00512) . 此客戶有保證 全板形 急峻度 ≦ 0.7% ( ≦ 12 I-UNIT ) (RMK00583) . 【美加訂單生產注意事項-CCP】1.請烤漆入口依照正背面漆鋼捲投向規定進行鋼捲投入。 (RMK00717) . 【美加訂單生產注意事項-CCP】2.烤漆入口依照鋼捲投向規定進行鋼捲投入。(CR1/CG1 CR2/CG2-->正向入料。CR1/CG2 CR2/CG1-->反向入料) (RMK00717) . 【美加訂單生產注意事項-CCP】3.此訂單背面漆一律採Nature塗裝，塗裝黏度設定40秒以上 (RMK00717) | 訂單:2505EFE060/002 RCL <生產備註> 事項如下 . 【捲取】注意！本單為直立式包裝。禁用STAGGER捲取送包裝！送RCL重處理例外。 (RMK00512) | 訂單:2505EFE060/002 CCPK 無 <生產備註> 事項 | 訂單:2505EFE060/002 CGQC 無 <品檢備註> 事項 | 訂單:2505EFE060/002 CCQC <品檢備註> 事項如下 . 【捲取】注意！本單為直立式包裝。禁用STAGGER捲取送包裝！送RCL重處理例外。 (RMK00512) | 訂單:2505EFE060/002 TOL 無 <生產備註> 事項 |  | 訂單 2505EFE060/002 修改記錄如下: 20250609 09:02:27 (06023) 退火碼: >> S1, 用途碼: >> COG003, 背面標示: >> S000, 訂單背面顏色(五碼): >> BW73Z, 背面漆膜厚: >> NOM, 背面漆塗漆型式幾塗幾烤: >> 2, 鉻酸鹽: >> Z, 訂單厚度: >> 0.02, 訂單重: >> 20, 重量容許率(下限): >> 10, 重量容許率(上限): >> 10, 訂單寬度: >> 43, 鍍製方式: >> AC, 鋼捲內徑: >> 508, 鋼捲下限重: >> 3, 鋼捲上限重: >> 4.5, 壓花條件碼: >> -, 表面花紋: >> R, 綠色識別碼: >> -, 印刷輥號: >> -, 產品代碼: >> PPGL, 皮膜碼: >> -, 單位別: >> I, 油品種類: >> Z, 塗油量: >> Z, 包裝代碼: >> E0 , 保護膜碼: >> -, 客戶試片取樣型式: >> -, 調質碼: >> S, 套筒碼: >> P , 規格: >> A792SSGR33, 製造標準: >> ASTM, 表面處理劑種類: >> Z, 表面處理劑塗佈量: >> Z, 伸長率測試: >> N, 硬度測試碼: >> N, 抗拉強度測試: >> N, 降伏強度測試: >> N, 厚度變異: >> 0, 訂單正面顏色(五碼): >> SBT60, 正面漆膜厚: >> 25, 正面漆塗漆型式幾塗幾烤: >> 2, 修邊碼: >> Y, 重量碼: >> AW, 鋼捲捲向: >> O, 鍍層碼: >> AZ50, | F:保證1/2 ASTM 厚度公差
PPGL | 2505EFE060/003 |  | 1. 製造標準為MS、ASTM或銷新加坡之訂單，若無技術指定優先用料，請優先使用國內料，勿使用ANFEN (OFP00406)-{.不符.} | 1. 製造標準為MS、ASTM或銷新加坡之訂單，若無技術指定優先用料，請優先使用國內料，勿使用ANFEN (OFP00406)-{.不符.} 2. 【提醒】！本單為直立式包裝，嚴禁鍍鋅或烤漆後以STAGGER捲取 (OFP00451)-{.不符.} 3. ※超耐候一系列用途要確認是否有英制公差需求，有英制公差需求時選配碼用ON027※ (OFP00680)-{.不符.} 4. 此經銷商有簽訂1/2厚度公差保證(無厚度變異),請調整冷軋與鍍鋅厚度公差管制範圍. 保證 ASTM 厚度公差 (OFP00180)-{.不符.} | 訂單:2505EFE060/003 CPL <生產備註> 事項如下 . 除HGI/ HGL 訂單邊緣不噴油. 其餘皆側緣噴油 (RMK00285) . 【美加訂單生產注意事項-CPL】1.客戶美加地區訂單實施修邊刀最大使用顆數上限(20顆) (RMK00717) . 【美加訂單生產注意事項-CPL】2.排程備註:注意修邊品質與毛邊 (RMK00717) . 【美加訂單生產注意事項-CPL】3.去毛邊輥的管制：兩側壓力均設定1.0 kg/cm2 (RMK00717) | 訂單:2505EFE060/003 CR1 <生產備註> 事項如下 . 此經銷商保證平均厚度在1/2厚度公差內，厚度量測NG時，如單位長度符合範圍，請放行 (RMK00402) . 此客戶有保證 全板形 急峻度 ≦ 0.7% ( ≦ 12 I-UNIT ) (RMK00583) . 【美加訂單生產注意事項-CR】1.兩側各加開一個spot cooling增加冷卻效果。 (RMK00717) . 【美加訂單生產注意事項-CR】2.發生毛邊時，請降速生產減輕毛邊程度，暫留討論後再處置。 (RMK00717) | 訂單:2505EFE060/003 CR2 <生產備註> 事項如下 . 此經銷商保證平均厚度在1/2厚度公差內，厚度量測NG時，如單位長度符合範圍，請放行 (RMK00402) . 此客戶有保證 全板形 急峻度 ≦ 0.7% ( ≦ 12 I-UNIT ) (RMK00583) . 【美加訂單生產注意事項-CR】1.兩側各加開一個spot cooling增加冷卻效果。 (RMK00717) . 【美加訂單生產注意事項-CR】2.發生毛邊時，請降速生產減輕毛邊程度，暫留討論後再處置。 (RMK00717) | 訂單:2505EFE060/003 CG1 <生產備註> 事項如下 . 鍍鋅表面不可有鋅痕、壓痕、凹陷、及刮傷 、應變痕等。 (RMK00054) . 此經銷商保證平均厚度在1/2厚度公差內，厚度量測NG時，如單位長度符合範圍，請放行 (RMK00402) . 鍍層 AZ150 (含) 以上 , 鋅花等級 C~E 目標D，避免鋅花晶界明顯後續造成烤漆點狀未塗漆。 (RMK00565) . 此客戶有保證 全板形 急峻度 ≦ 0.7% ( ≦ 12 I-UNIT ) (RMK00583) . 【美加訂單生產注意事項-CG1】副操確認完回控制室後，於生產排程鋼號旁簽名紀錄，以利後續追查(該排程生產完，排程單將保留)。 (RMK00717) . 【美加訂單生產注意事項-CG1】中央段副操每顆銲道出Pot時觀察銲道同時，確認Beaver Tail與鋼板接觸之Guide Roll羊毛氈狀況，並適時添加潤滑油(避免乾掉)。 (RMK00717) | 訂單:2505EFE060/003 CG2 <生產備註> 事項如下 . 鍍鋅表面不可有鋅痕、壓痕、凹陷、及刮傷 、應變痕等。 (RMK00054) . 此經銷商保證平均厚度在1/2厚度公差內，厚度量測NG時，如單位長度符合範圍，請放行 (RMK00402) . 鍍層 AZ150 (含) 以上 , 鋅花等級 C~E 目標D，避免鋅花晶界明顯後續造成烤漆點狀未塗漆。 (RMK00565) . 此客戶有保證 全板形 急峻度 ≦ 0.7% ( ≦ 12 I-UNIT ) (RMK00583) . 【美加訂單生產注意事項-CG2】1.使用SUB-NOZZLE (RMK00717) | 訂單:2505EFE060/003 CC1 <生產備註> 事項如下 . 正面面漆(20U)及正面總膜厚(25U)要求管制90%以上之膜厚,未達標準降級. (RMK00054) . 若背面面漆(20U)及背面總膜厚(25U)時要求管制90%以上之膜厚,未達標準降級 (RMK00054) . 面漆=18U(90%)~請購基準22U(110%),標準板總膜厚=5+20U(100%面漆). (RMK00054) . 30CM*全寬*留1塊給LAB及1塊給塗料商, (RMK00054) . 此經銷商保證平均厚度在1/2厚度公差內，厚度量測NG時，如單位長度符合範圍，請放行 (RMK00402) . 【捲取】注意！本單為直立式包裝。禁用STAGGER捲取送包裝！送RCL重處理例外。 (RMK00512) . 【抽氣量】白色系在CC1生產時,FINISH抽氣量請設定250,如生產中發生色差b值異常升高,請股長再加大抽氣量因應 (RMK00560) . 此客戶有保證 全板形 急峻度 ≦ 0.7% ( ≦ 12 I-UNIT ) (RMK00583) . 【美加訂單生產注意事項-CCP】1.請烤漆入口依照正背面漆鋼捲投向規定進行鋼捲投入。 (RMK00717) . 【美加訂單生產注意事項-CCP】2.烤漆入口依照鋼捲投向規定進行鋼捲投入。(CR1/CG1 CR2/CG2-->正向入料。CR1/CG2 CR2/CG1-->反向入料) (RMK00717) . 【美加訂單生產注意事項-CCP】3.此訂單背面漆一律採Nature塗裝，塗裝黏度設定40秒以上 (RMK00717) | 訂單:2505EFE060/003 CC2 <生產備註> 事項如下 . 正面面漆(20U)及正面總膜厚(25U)要求管制90%以上之膜厚,未達標準降級. (RMK00054) . 若背面面漆(20U)及背面總膜厚(25U)時要求管制90%以上之膜厚,未達標準降級 (RMK00054) . 面漆=18U(90%)~請購基準22U(110%),標準板總膜厚=5+20U(100%面漆). (RMK00054) . 30CM*全寬*留1塊給LAB及1塊給塗料商, (RMK00054) . 此經銷商保證平均厚度在1/2厚度公差內，厚度量測NG時，如單位長度符合範圍，請放行 (RMK00402) . 【捲取】注意！本單為直立式包裝。禁用STAGGER捲取送包裝！送RCL重處理例外。 (RMK00512) . 【抽氣量】白色系在CC1生產時,FINISH抽氣量請設定250,如生產中發生色差b值異常升高,請股長再加大抽氣量因應 (RMK00560) . 此客戶有保證 全板形 急峻度 ≦ 0.7% ( ≦ 12 I-UNIT ) (RMK00583) . 【美加訂單生產注意事項-CCP】1.請烤漆入口依照正背面漆鋼捲投向規定進行鋼捲投入。 (RMK00717) . 【美加訂單生產注意事項-CCP】2.烤漆入口依照鋼捲投向規定進行鋼捲投入。(CR1/CG1 CR2/CG2-->正向入料。CR1/CG2 CR2/CG1-->反向入料) (RMK00717) . 【美加訂單生產注意事項-CCP】3.此訂單背面漆一律採Nature塗裝，塗裝黏度設定40秒以上 (RMK00717) | 訂單:2505EFE060/003 RCL <生產備註> 事項如下 . 【捲取】注意！本單為直立式包裝。禁用STAGGER捲取送包裝！送RCL重處理例外。 (RMK00512) | 訂單:2505EFE060/003 CCPK 無 <生產備註> 事項 | 訂單:2505EFE060/003 CGQC <品檢備註> 事項如下 . 鍍層 AZ150 (含) 以上 , 鋅花等級 C~E 目標D，避免鋅花晶界明顯後續造成烤漆點狀未塗漆。 (RMK00565) | 訂單:2505EFE060/003 CCQC <品檢備註> 事項如下 . 【捲取】注意！本單為直立式包裝。禁用STAGGER捲取送包裝！送RCL重處理例外。 (RMK00512) | 訂單:2505EFE060/003 TOL 無 <生產備註> 事項 |  | 訂單 2505EFE060/003 修改記錄如下: 20250609 09:02:29 (06023) 退火碼: >> H2, 用途碼: >> COG003, 背面標示: >> S000, 訂單背面顏色(五碼): >> BW73Z, 背面漆膜厚: >> NOM, 背面漆塗漆型式幾塗幾烤: >> 2, 鉻酸鹽: >> Z, 訂單厚度: >> 0.015, 訂單重: >> 40, 重量容許率(下限): >> 10, 重量容許率(上限): >> 10, 訂單寬度: >> 41, 鍍製方式: >> AC, 鋼捲內徑: >> 508, 鋼捲下限重: >> 3, 鋼捲上限重: >> 4.5, 壓花條件碼: >> -, 表面花紋: >> R, 綠色識別碼: >> -, 印刷輥號: >> -, 產品代碼: >> PPGL, 皮膜碼: >> -, 單位別: >> I, 油品種類: >> Z, 塗油量: >> Z, 包裝代碼: >> E0 , 保護膜碼: >> -, 客戶試片取樣型式: >> -, 調質碼: >> S, 套筒碼: >> P , 規格: >> A792SSGR80, 製造標準: >> ASTM, 表面處理劑種類: >> Z, 表面處理劑塗佈量: >> Z, 伸長率測試: >> N, 硬度測試碼: >> N, 抗拉強度測試: >> N, 降伏強度測試: >> N, 厚度變異: >> 0, 訂單正面顏色(五碼): >> SWH4V, 正面漆膜厚: >> 25, 正面漆塗漆型式幾塗幾烤: >> 2, 修邊碼: >> Y, 重量碼: >> AW, 鋼捲捲向: >> O, 鍍層碼: >> AZ50, | F:保證1/2 ASTM 厚度公差 | [訂單訊息通知] 2025/06/11 9:53:34 AM 訂單訊息通知 (秦大維 >> 通知 >> Patty Wu) 訂單訊息 : 統計2024 QA實際產出單位長度重量 ≦2.0 lb/ft 只佔 20％ [訂單訊息通知] 2025/06/11 9:55:03 AM 訂單訊息通知 (秦大維 >> 通知 >> Patty Wu) 訂單訊息 : 修正： 統計2024 QA 實際產出單位長度重 ≦2.0％ 只佔 30％
PPGL | 2505EFE060/004 |  | 1. 製造標準為MS、ASTM或銷新加坡之訂單，若無技術指定優先用料，請優先使用國內料，勿使用ANFEN (OFP00406)-{.不符.} | 1. 製造標準為MS、ASTM或銷新加坡之訂單，若無技術指定優先用料，請優先使用國內料，勿使用ANFEN (OFP00406)-{.不符.} 2. 【提醒】！本單為直立式包裝，嚴禁鍍鋅或烤漆後以STAGGER捲取 (OFP00451)-{.不符.} 3. ※超耐候一系列用途要確認是否有英制公差需求，有英制公差需求時選配碼用ON027※ (OFP00680)-{.不符.} 4. 此經銷商有簽訂1/2厚度公差保證(無厚度變異),請調整冷軋與鍍鋅厚度公差管制範圍. 保證 ASTM 厚度公差 (OFP00180)-{.不符.} | 訂單:2505EFE060/004 CPL <生產備註> 事項如下 . 除HGI/ HGL 訂單邊緣不噴油. 其餘皆側緣噴油 (RMK00285) . 【美加訂單生產注意事項-CPL】1.客戶美加地區訂單實施修邊刀最大使用顆數上限(20顆) (RMK00717) . 【美加訂單生產注意事項-CPL】2.排程備註:注意修邊品質與毛邊 (RMK00717) . 【美加訂單生產注意事項-CPL】3.去毛邊輥的管制：兩側壓力均設定1.0 kg/cm2 (RMK00717) | 訂單:2505EFE060/004 CR1 <生產備註> 事項如下 . 此經銷商保證平均厚度在1/2厚度公差內，厚度量測NG時，如單位長度符合範圍，請放行 (RMK00402) . 此客戶有保證 全板形 急峻度 ≦ 0.7% ( ≦ 12 I-UNIT ) (RMK00583) . 【美加訂單生產注意事項-CR】1.兩側各加開一個spot cooling增加冷卻效果。 (RMK00717) . 【美加訂單生產注意事項-CR】2.發生毛邊時，請降速生產減輕毛邊程度，暫留討論後再處置。 (RMK00717) | 訂單:2505EFE060/004 CR2 <生產備註> 事項如下 . 此經銷商保證平均厚度在1/2厚度公差內，厚度量測NG時，如單位長度符合範圍，請放行 (RMK00402) . 此客戶有保證 全板形 急峻度 ≦ 0.7% ( ≦ 12 I-UNIT ) (RMK00583) . 【美加訂單生產注意事項-CR】1.兩側各加開一個spot cooling增加冷卻效果。 (RMK00717) . 【美加訂單生產注意事項-CR】2.發生毛邊時，請降速生產減輕毛邊程度，暫留討論後再處置。 (RMK00717) | 訂單:2505EFE060/004 CG1 <生產備註> 事項如下 . 鍍鋅表面不可有鋅痕、壓痕、凹陷、及刮傷 、應變痕等。 (RMK00054) . 此經銷商保證平均厚度在1/2厚度公差內，厚度量測NG時，如單位長度符合範圍，請放行 (RMK00402) . 鍍層 AZ150 (含) 以上 , 鋅花等級 C~E 目標D，避免鋅花晶界明顯後續造成烤漆點狀未塗漆。 (RMK00565) . 此客戶有保證 全板形 急峻度 ≦ 0.7% ( ≦ 12 I-UNIT ) (RMK00583) . 【美加訂單生產注意事項-CG1】副操確認完回控制室後，於生產排程鋼號旁簽名紀錄，以利後續追查(該排程生產完，排程單將保留)。 (RMK00717) . 【美加訂單生產注意事項-CG1】中央段副操每顆銲道出Pot時觀察銲道同時，確認Beaver Tail與鋼板接觸之Guide Roll羊毛氈狀況，並適時添加潤滑油(避免乾掉)。 (RMK00717) | 訂單:2505EFE060/004 CG2 <生產備註> 事項如下 . 鍍鋅表面不可有鋅痕、壓痕、凹陷、及刮傷 、應變痕等。 (RMK00054) . 此經銷商保證平均厚度在1/2厚度公差內，厚度量測NG時，如單位長度符合範圍，請放行 (RMK00402) . 鍍層 AZ150 (含) 以上 , 鋅花等級 C~E 目標D，避免鋅花晶界明顯後續造成烤漆點狀未塗漆。 (RMK00565) . 此客戶有保證 全板形 急峻度 ≦ 0.7% ( ≦ 12 I-UNIT ) (RMK00583) . 【美加訂單生產注意事項-CG2】1.使用SUB-NOZZLE (RMK00717) | 訂單:2505EFE060/004 CC1 <生產備註> 事項如下 . 正面面漆(20U)及正面總膜厚(25U)要求管制90%以上之膜厚,未達標準降級. (RMK00054) . 若背面面漆(20U)及背面總膜厚(25U)時要求管制90%以上之膜厚,未達標準降級 (RMK00054) . 面漆=18U(90%)~請購基準22U(110%),標準板總膜厚=5+20U(100%面漆). (RMK00054) . 30CM*全寬*留1塊給LAB及1塊給塗料商, (RMK00054) . 此經銷商保證平均厚度在1/2厚度公差內，厚度量測NG時，如單位長度符合範圍，請放行 (RMK00402) . 【捲取】注意！本單為直立式包裝。禁用STAGGER捲取送包裝！送RCL重處理例外。 (RMK00512) . 此客戶有保證 全板形 急峻度 ≦ 0.7% ( ≦ 12 I-UNIT ) (RMK00583) . 【水痕】因YCP 近似深黑色水痕可能嚴重，因此指定CC1生產注意W/Q 使用純水與水量控制 (RMK00596) . 【美加訂單生產注意事項-CCP】1.請烤漆入口依照正背面漆鋼捲投向規定進行鋼捲投入。 (RMK00717) . 【美加訂單生產注意事項-CCP】2.烤漆入口依照鋼捲投向規定進行鋼捲投入。(CR1/CG1 CR2/CG2-->正向入料。CR1/CG2 CR2/CG1-->反向入料) (RMK00717) . 【美加訂單生產注意事項-CCP】3.此訂單背面漆一律採Nature塗裝，塗裝黏度設定40秒以上 (RMK00717) | 訂單:2505EFE060/004 CC2 <生產備註> 事項如下 . 正面面漆(20U)及正面總膜厚(25U)要求管制90%以上之膜厚,未達標準降級. (RMK00054) . 若背面面漆(20U)及背面總膜厚(25U)時要求管制90%以上之膜厚,未達標準降級 (RMK00054) . 面漆=18U(90%)~請購基準22U(110%),標準板總膜厚=5+20U(100%面漆). (RMK00054) . 30CM*全寬*留1塊給LAB及1塊給塗料商, (RMK00054) . 此經銷商保證平均厚度在1/2厚度公差內，厚度量測NG時，如單位長度符合範圍，請放行 (RMK00402) . 【捲取】注意！本單為直立式包裝。禁用STAGGER捲取送包裝！送RCL重處理例外。 (RMK00512) . 此客戶有保證 全板形 急峻度 ≦ 0.7% ( ≦ 12 I-UNIT ) (RMK00583) . 【水痕】因YCP 近似深黑色水痕可能嚴重，因此指定CC1生產注意W/Q 使用純水與水量控制 (RMK00596) . 【美加訂單生產注意事項-CCP】1.請烤漆入口依照正背面漆鋼捲投向規定進行鋼捲投入。 (RMK00717) . 【美加訂單生產注意事項-CCP】2.烤漆入口依照鋼捲投向規定進行鋼捲投入。(CR1/CG1 CR2/CG2-->正向入料。CR1/CG2 CR2/CG1-->反向入料) (RMK00717) . 【美加訂單生產注意事項-CCP】3.此訂單背面漆一律採Nature塗裝，塗裝黏度設定40秒以上 (RMK00717) | 訂單:2505EFE060/004 RCL <生產備註> 事項如下 . 【捲取】注意！本單為直立式包裝。禁用STAGGER捲取送包裝！送RCL重處理例外。 (RMK00512) | 訂單:2505EFE060/004 CCPK 無 <生產備註> 事項 | 訂單:2505EFE060/004 CGQC <品檢備註> 事項如下 . 鍍層 AZ150 (含) 以上 , 鋅花等級 C~E 目標D，避免鋅花晶界明顯後續造成烤漆點狀未塗漆。 (RMK00565) | 訂單:2505EFE060/004 CCQC <品檢備註> 事項如下 . 【捲取】注意！本單為直立式包裝。禁用STAGGER捲取送包裝！送RCL重處理例外。 (RMK00512) | 訂單:2505EFE060/004 TOL 無 <生產備註> 事項 |  | 訂單 2505EFE060/004 修改記錄如下: 20250609 09:02:32 (06023) 退火碼: >> H2, 用途碼: >> COG007, 背面標示: >> S000, 訂單背面顏色(五碼): >> BW73Z, 背面漆膜厚: >> NOM, 背面漆塗漆型式幾塗幾烤: >> 2, 鉻酸鹽: >> Z, 訂單厚度: >> 0.015, 訂單重: >> 40, 重量容許率(下限): >> 10, 重量容許率(上限): >> 10, 訂單寬度: >> 41, 鍍製方式: >> AC, 鋼捲內徑: >> 508, 鋼捲下限重: >> 3, 鋼捲上限重: >> 4.5, 壓花條件碼: >> -, 表面花紋: >> R, 綠色識別碼: >> -, 印刷輥號: >> -, 產品代碼: >> PPGL, 皮膜碼: >> -, 單位別: >> I, 油品種類: >> Z, 塗油量: >> Z, 包裝代碼: >> E0 , 保護膜碼: >> -, 客戶試片取樣型式: >> -, 調質碼: >> S, 套筒碼: >> P , 規格: >> A792SSGR80, 製造標準: >> ASTM, 表面處理劑種類: >> Z, 表面處理劑塗佈量: >> Z, 伸長率測試: >> N, 硬度測試碼: >> N, 抗拉強度測試: >> N, 降伏強度測試: >> N, 厚度變異: >> 0, 訂單正面顏色(五碼): >> SYH9Q, 正面漆膜厚: >> 25, 正面漆塗漆型式幾塗幾烤: >> 2, 修邊碼: >> Y, 重量碼: >> AW, 鋼捲捲向: >> O, 鍍層碼: >> AZ50, | F:保證1/2 ASTM 厚度公差 | [訂單訊息通知] 2025/06/11 9:53:35 AM 訂單訊息通知 (秦大維 >> 通知 >> Patty Wu) 訂單訊息 : 統計2024 QA實際產出單位長度重量 ≦2.0 lb/ft 只佔 20％ [訂單訊息通知] 2025/06/11 9:55:03 AM 訂單訊息通知 (秦大維 >> 通知 >> Patty Wu) 訂單訊息 : 修正： 統計2024 QA 實際產出單位長度重 ≦2.0％ 只佔 30％
PPGL | 2505EFE061/001 |  | 1. 製造標準為MS、ASTM或銷新加坡之訂單，若無技術指定優先用料，請優先使用國內料，勿使用ANFEN (OFP00406)-{.不符.} | 1. 製造標準為MS、ASTM或銷新加坡之訂單，若無技術指定優先用料，請優先使用國內料，勿使用ANFEN (OFP00406)-{.不符.} 2. 【提醒】！本單為直立式包裝，嚴禁鍍鋅或烤漆後以STAGGER捲取 (OFP00451)-{.不符.} 3. ※超耐候一系列用途要確認是否有英制公差需求，有英制公差需求時選配碼用ON027※ (OFP00680)-{.不符.} 4. 此經銷商有簽訂1/2厚度公差保證(無厚度變異),請調整冷軋與鍍鋅厚度公差管制範圍. 保證 ASTM 厚度公差 (OFP00180)-{.不符.} | 訂單:2505EFE061/001 CPL <生產備註> 事項如下 . 除HGI/ HGL 訂單邊緣不噴油. 其餘皆側緣噴油 (RMK00285) . 【美加訂單生產注意事項-CPL】1.客戶美加地區訂單實施修邊刀最大使用顆數上限(20顆) (RMK00717) . 【美加訂單生產注意事項-CPL】2.排程備註:注意修邊品質與毛邊 (RMK00717) . 【美加訂單生產注意事項-CPL】3.去毛邊輥的管制：兩側壓力均設定1.0 kg/cm2 (RMK00717) | 訂單:2505EFE061/001 CR1 <生產備註> 事項如下 . 此經銷商保證平均厚度在1/2厚度公差內，厚度量測NG時，如單位長度符合範圍，請放行 (RMK00402) . 此客戶有保證 全板形 急峻度 ≦ 0.7% ( ≦ 12 I-UNIT ) (RMK00583) . 【美加訂單生產注意事項-CR】1.兩側各加開一個spot cooling增加冷卻效果。 (RMK00717) . 【美加訂單生產注意事項-CR】2.發生毛邊時，請降速生產減輕毛邊程度，暫留討論後再處置。 (RMK00717) | 訂單:2505EFE061/001 CR2 <生產備註> 事項如下 . 此經銷商保證平均厚度在1/2厚度公差內，厚度量測NG時，如單位長度符合範圍，請放行 (RMK00402) . 此客戶有保證 全板形 急峻度 ≦ 0.7% ( ≦ 12 I-UNIT ) (RMK00583) . 【美加訂單生產注意事項-CR】1.兩側各加開一個spot cooling增加冷卻效果。 (RMK00717) . 【美加訂單生產注意事項-CR】2.發生毛邊時，請降速生產減輕毛邊程度，暫留討論後再處置。 (RMK00717) | 訂單:2505EFE061/001 CG1 <生產備註> 事項如下 . 鍍鋅表面不可有鋅痕、壓痕、凹陷、及刮傷 、應變痕等。 (RMK00054) . 此經銷商保證平均厚度在1/2厚度公差內，厚度量測NG時，如單位長度符合範圍，請放行 (RMK00402) . 此客戶有保證 全板形 急峻度 ≦ 0.7% ( ≦ 12 I-UNIT ) (RMK00583) . 【美加訂單生產注意事項-CG1】副操確認完回控制室後，於生產排程鋼號旁簽名紀錄，以利後續追查(該排程生產完，排程單將保留)。 (RMK00717) . 【美加訂單生產注意事項-CG1】中央段副操每顆銲道出Pot時觀察銲道同時，確認Beaver Tail與鋼板接觸之Guide Roll羊毛氈狀況，並適時添加潤滑油(避免乾掉)。 (RMK00717) | 訂單:2505EFE061/001 CG2 <生產備註> 事項如下 . 鍍鋅表面不可有鋅痕、壓痕、凹陷、及刮傷 、應變痕等。 (RMK00054) . 此經銷商保證平均厚度在1/2厚度公差內，厚度量測NG時，如單位長度符合範圍，請放行 (RMK00402) . 此客戶有保證 全板形 急峻度 ≦ 0.7% ( ≦ 12 I-UNIT ) (RMK00583) . 【美加訂單生產注意事項-CG2】1.使用SUB-NOZZLE (RMK00717) | 訂單:2505EFE061/001 CC1 <生產備註> 事項如下 . 正面面漆(20U)及正面總膜厚(25U)要求管制90%以上之膜厚,未達標準降級. (RMK00054) . 若背面面漆(20U)及背面總膜厚(25U)時要求管制90%以上之膜厚,未達標準降級 (RMK00054) . 面漆=18U(90%)~請購基準22U(110%),標準板總膜厚=5+20U(100%面漆). (RMK00054) . 30CM*全寬*留1塊給LAB及1塊給塗料商, (RMK00054) . 【色差】1.1.此客戶對面漆(非B開頭之色碼)目視色差要求較高,請依限度樣本進行目視色差管制★--->發生過訴賠 (RMK00248) . 【色差】1.2.若針對特殊顏色需特別管理時，請品檢忽略1.1.的規定以特別規定為主 (RMK00248) . 此經銷商保證平均厚度在1/2厚度公差內，厚度量測NG時，如單位長度符合範圍，請放行 (RMK00402) . 【捲取】注意！本單為直立式包裝。禁用STAGGER捲取送包裝！送RCL重處理例外。 (RMK00512) . 【抽氣量】白色系在CC1生產時,FINISH抽氣量請設定250,如生產中發生色差b值異常升高,請股長再加大抽氣量因應 (RMK00560) . 此客戶有保證 全板形 急峻度 ≦ 0.7% ( ≦ 12 I-UNIT ) (RMK00583) . 【美加訂單生產注意事項-CCP】1.請烤漆入口依照正背面漆鋼捲投向規定進行鋼捲投入。 (RMK00717) . 【美加訂單生產注意事項-CCP】2.烤漆入口依照鋼捲投向規定進行鋼捲投入。(CR1/CG1 CR2/CG2-->正向入料。CR1/CG2 CR2/CG1-->反向入料) (RMK00717) . 【美加訂單生產注意事項-CCP】3.此訂單背面漆一律採Nature塗裝，塗裝黏度設定40秒以上 (RMK00717) | 訂單:2505EFE061/001 CC2 <生產備註> 事項如下 . 正面面漆(20U)及正面總膜厚(25U)要求管制90%以上之膜厚,未達標準降級. (RMK00054) . 若背面面漆(20U)及背面總膜厚(25U)時要求管制90%以上之膜厚,未達標準降級 (RMK00054) . 面漆=18U(90%)~請購基準22U(110%),標準板總膜厚=5+20U(100%面漆). (RMK00054) . 30CM*全寬*留1塊給LAB及1塊給塗料商, (RMK00054) . 【色差】1.1.此客戶對面漆(非B開頭之色碼)目視色差要求較高,請依限度樣本進行目視色差管制★--->發生過訴賠 (RMK00248) . 【色差】1.2.若針對特殊顏色需特別管理時，請品檢忽略1.1.的規定以特別規定為主 (RMK00248) . 此經銷商保證平均厚度在1/2厚度公差內，厚度量測NG時，如單位長度符合範圍，請放行 (RMK00402) . 【捲取】注意！本單為直立式包裝。禁用STAGGER捲取送包裝！送RCL重處理例外。 (RMK00512) . 【抽氣量】白色系在CC1生產時,FINISH抽氣量請設定250,如生產中發生色差b值異常升高,請股長再加大抽氣量因應 (RMK00560) . 此客戶有保證 全板形 急峻度 ≦ 0.7% ( ≦ 12 I-UNIT ) (RMK00583) . 【美加訂單生產注意事項-CCP】1.請烤漆入口依照正背面漆鋼捲投向規定進行鋼捲投入。 (RMK00717) . 【美加訂單生產注意事項-CCP】2.烤漆入口依照鋼捲投向規定進行鋼捲投入。(CR1/CG1 CR2/CG2-->正向入料。CR1/CG2 CR2/CG1-->反向入料) (RMK00717) . 【美加訂單生產注意事項-CCP】3.此訂單背面漆一律採Nature塗裝，塗裝黏度設定40秒以上 (RMK00717) | 訂單:2505EFE061/001 RCL <生產備註> 事項如下 . 【捲取】注意！本單為直立式包裝。禁用STAGGER捲取送包裝！送RCL重處理例外。 (RMK00512) | 訂單:2505EFE061/001 CCPK 無 <生產備註> 事項 | 訂單:2505EFE061/001 CGQC 無 <品檢備註> 事項 | 訂單:2505EFE061/001 CCQC <品檢備註> 事項如下 . 【色差】1.1.此客戶對面漆(非B開頭之色碼)目視色差要求較高,請依限度樣本進行目視色差管制★--->發生過訴賠 (RMK00248) . 【色差】1.2.若針對特殊顏色需特別管理時，請品檢忽略1.1.的規定以特別規定為主 (RMK00248) . 【捲取】注意！本單為直立式包裝。禁用STAGGER捲取送包裝！送RCL重處理例外。 (RMK00512) | 訂單:2505EFE061/001 TOL 無 <生產備註> 事項 |  | 訂單 2505EFE061/001 修改記錄如下: 20250609 09:20:06 (06023) 退火碼: >> S1, 用途碼: >> COG003, 背面標示: >> S000, 訂單背面顏色(五碼): >> BW73Z, 背面漆膜厚: >> NOM, 背面漆塗漆型式幾塗幾烤: >> 2, 鉻酸鹽: >> Z, 訂單厚度: >> 0.015, 訂單重: >> 20, 重量容許率(下限): >> 10, 重量容許率(上限): >> 10, 訂單寬度: >> 36, 鍍製方式: >> AC, 鋼捲內徑: >> 508, 鋼捲下限重: >> 3, 鋼捲上限重: >> 4.5, 壓花條件碼: >> -, 表面花紋: >> R, 綠色識別碼: >> -, 印刷輥號: >> -, 產品代碼: >> PPGL, 皮膜碼: >> -, 單位別: >> I, 油品種類: >> Z, 塗油量: >> Z, 包裝代碼: >> E0 , 保護膜碼: >> -, 客戶試片取樣型式: >> -, 調質碼: >> S, 套筒碼: >> P , 規格: >> A792SSGR33, 製造標準: >> ASTM, 表面處理劑種類: >> Z, 表面處理劑塗佈量: >> Z, 伸長率測試: >> N, 硬度測試碼: >> N, 抗拉強度測試: >> N, 降伏強度測試: >> N, 厚度變異: >> 0, 訂單正面顏色(五碼): >> SWH36, 正面漆膜厚: >> 25, 正面漆塗漆型式幾塗幾烤: >> 2, 修邊碼: >> Y, 重量碼: >> AW, 鋼捲捲向: >> O, 鍍層碼: >> AZ50, | F:保證1/2 ASTM 厚度公差
PPGL | 2505EFE061/002 |  | 1. 製造標準為MS、ASTM或銷新加坡之訂單，若無技術指定優先用料，請優先使用國內料，勿使用ANFEN (OFP00406)-{.不符.} | 1. 製造標準為MS、ASTM或銷新加坡之訂單，若無技術指定優先用料，請優先使用國內料，勿使用ANFEN (OFP00406)-{.不符.} 2. 【提醒】！本單為直立式包裝，嚴禁鍍鋅或烤漆後以STAGGER捲取 (OFP00451)-{.不符.} 3. ※超耐候一系列用途要確認是否有英制公差需求，有英制公差需求時選配碼用ON027※ (OFP00680)-{.不符.} 4. 此經銷商有簽訂1/2厚度公差保證(無厚度變異),請調整冷軋與鍍鋅厚度公差管制範圍. 保證 ASTM 厚度公差 (OFP00180)-{.不符.} | 訂單:2505EFE061/002 CPL <生產備註> 事項如下 . 除HGI/ HGL 訂單邊緣不噴油. 其餘皆側緣噴油 (RMK00285) . 【美加訂單生產注意事項-CPL】1.客戶美加地區訂單實施修邊刀最大使用顆數上限(20顆) (RMK00717) . 【美加訂單生產注意事項-CPL】2.排程備註:注意修邊品質與毛邊 (RMK00717) . 【美加訂單生產注意事項-CPL】3.去毛邊輥的管制：兩側壓力均設定1.0 kg/cm2 (RMK00717) | 訂單:2505EFE061/002 CR1 <生產備註> 事項如下 . 此經銷商保證平均厚度在1/2厚度公差內，厚度量測NG時，如單位長度符合範圍，請放行 (RMK00402) . 此客戶有保證 全板形 急峻度 ≦ 0.7% ( ≦ 12 I-UNIT ) (RMK00583) . 【美加訂單生產注意事項-CR】1.兩側各加開一個spot cooling增加冷卻效果。 (RMK00717) . 【美加訂單生產注意事項-CR】2.發生毛邊時，請降速生產減輕毛邊程度，暫留討論後再處置。 (RMK00717) | 訂單:2505EFE061/002 CR2 <生產備註> 事項如下 . 此經銷商保證平均厚度在1/2厚度公差內，厚度量測NG時，如單位長度符合範圍，請放行 (RMK00402) . 此客戶有保證 全板形 急峻度 ≦ 0.7% ( ≦ 12 I-UNIT ) (RMK00583) . 【美加訂單生產注意事項-CR】1.兩側各加開一個spot cooling增加冷卻效果。 (RMK00717) . 【美加訂單生產注意事項-CR】2.發生毛邊時，請降速生產減輕毛邊程度，暫留討論後再處置。 (RMK00717) | 訂單:2505EFE061/002 CG1 <生產備註> 事項如下 . 鍍鋅表面不可有鋅痕、壓痕、凹陷、及刮傷 、應變痕等。 (RMK00054) . 此經銷商保證平均厚度在1/2厚度公差內，厚度量測NG時，如單位長度符合範圍，請放行 (RMK00402) . 此客戶有保證 全板形 急峻度 ≦ 0.7% ( ≦ 12 I-UNIT ) (RMK00583) . 【美加訂單生產注意事項-CG1】副操確認完回控制室後，於生產排程鋼號旁簽名紀錄，以利後續追查(該排程生產完，排程單將保留)。 (RMK00717) . 【美加訂單生產注意事項-CG1】中央段副操每顆銲道出Pot時觀察銲道同時，確認Beaver Tail與鋼板接觸之Guide Roll羊毛氈狀況，並適時添加潤滑油(避免乾掉)。 (RMK00717) | 訂單:2505EFE061/002 CG2 <生產備註> 事項如下 . 鍍鋅表面不可有鋅痕、壓痕、凹陷、及刮傷 、應變痕等。 (RMK00054) . 此經銷商保證平均厚度在1/2厚度公差內，厚度量測NG時，如單位長度符合範圍，請放行 (RMK00402) . 此客戶有保證 全板形 急峻度 ≦ 0.7% ( ≦ 12 I-UNIT ) (RMK00583) . 【美加訂單生產注意事項-CG2】1.使用SUB-NOZZLE (RMK00717) | 訂單:2505EFE061/002 CC1 <生產備註> 事項如下 . 正面面漆(20U)及正面總膜厚(25U)要求管制90%以上之膜厚,未達標準降級. (RMK00054) . 若背面面漆(20U)及背面總膜厚(25U)時要求管制90%以上之膜厚,未達標準降級 (RMK00054) . 面漆=18U(90%)~請購基準22U(110%),標準板總膜厚=5+20U(100%面漆). (RMK00054) . 30CM*全寬*留1塊給LAB及1塊給塗料商, (RMK00054) . 【色差】1.1.此客戶對面漆(非B開頭之色碼)目視色差要求較高,請依限度樣本進行目視色差管制★--->發生過訴賠 (RMK00248) . 【色差】1.2.若針對特殊顏色需特別管理時，請品檢忽略1.1.的規定以特別規定為主 (RMK00248) . 此經銷商保證平均厚度在1/2厚度公差內，厚度量測NG時，如單位長度符合範圍，請放行 (RMK00402) . 【捲取】注意！本單為直立式包裝。禁用STAGGER捲取送包裝！送RCL重處理例外。 (RMK00512) . 此客戶有保證 全板形 急峻度 ≦ 0.7% ( ≦ 12 I-UNIT ) (RMK00583) . 【美加訂單生產注意事項-CCP】1.請烤漆入口依照正背面漆鋼捲投向規定進行鋼捲投入。 (RMK00717) . 【美加訂單生產注意事項-CCP】2.烤漆入口依照鋼捲投向規定進行鋼捲投入。(CR1/CG1 CR2/CG2-->正向入料。CR1/CG2 CR2/CG1-->反向入料) (RMK00717) . 【美加訂單生產注意事項-CCP】3.此訂單背面漆一律採Nature塗裝，塗裝黏度設定40秒以上 (RMK00717) | 訂單:2505EFE061/002 CC2 <生產備註> 事項如下 . 正面面漆(20U)及正面總膜厚(25U)要求管制90%以上之膜厚,未達標準降級. (RMK00054) . 若背面面漆(20U)及背面總膜厚(25U)時要求管制90%以上之膜厚,未達標準降級 (RMK00054) . 面漆=18U(90%)~請購基準22U(110%),標準板總膜厚=5+20U(100%面漆). (RMK00054) . 30CM*全寬*留1塊給LAB及1塊給塗料商, (RMK00054) . 【色差】1.1.此客戶對面漆(非B開頭之色碼)目視色差要求較高,請依限度樣本進行目視色差管制★--->發生過訴賠 (RMK00248) . 【色差】1.2.若針對特殊顏色需特別管理時，請品檢忽略1.1.的規定以特別規定為主 (RMK00248) . 此經銷商保證平均厚度在1/2厚度公差內，厚度量測NG時，如單位長度符合範圍，請放行 (RMK00402) . 【捲取】注意！本單為直立式包裝。禁用STAGGER捲取送包裝！送RCL重處理例外。 (RMK00512) . 此客戶有保證 全板形 急峻度 ≦ 0.7% ( ≦ 12 I-UNIT ) (RMK00583) . 【美加訂單生產注意事項-CCP】1.請烤漆入口依照正背面漆鋼捲投向規定進行鋼捲投入。 (RMK00717) . 【美加訂單生產注意事項-CCP】2.烤漆入口依照鋼捲投向規定進行鋼捲投入。(CR1/CG1 CR2/CG2-->正向入料。CR1/CG2 CR2/CG1-->反向入料) (RMK00717) . 【美加訂單生產注意事項-CCP】3.此訂單背面漆一律採Nature塗裝，塗裝黏度設定40秒以上 (RMK00717) | 訂單:2505EFE061/002 RCL <生產備註> 事項如下 . 【捲取】注意！本單為直立式包裝。禁用STAGGER捲取送包裝！送RCL重處理例外。 (RMK00512) | 訂單:2505EFE061/002 CCPK 無 <生產備註> 事項 | 訂單:2505EFE061/002 CGQC 無 <品檢備註> 事項 | 訂單:2505EFE061/002 CCQC <品檢備註> 事項如下 . 【色差】1.1.此客戶對面漆(非B開頭之色碼)目視色差要求較高,請依限度樣本進行目視色差管制★--->發生過訴賠 (RMK00248) . 【色差】1.2.若針對特殊顏色需特別管理時，請品檢忽略1.1.的規定以特別規定為主 (RMK00248) . 【捲取】注意！本單為直立式包裝。禁用STAGGER捲取送包裝！送RCL重處理例外。 (RMK00512) | 訂單:2505EFE061/002 TOL 無 <生產備註> 事項 |  | 訂單 2505EFE061/002 修改記錄如下: 20250609 09:20:09 (06023) 退火碼: >> S1, 用途碼: >> COG003, 背面標示: >> S000, 訂單背面顏色(五碼): >> BW73Z, 背面漆膜厚: >> NOM, 背面漆塗漆型式幾塗幾烤: >> 2, 鉻酸鹽: >> Z, 訂單厚度: >> 0.015, 訂單重: >> 20, 重量容許率(下限): >> 10, 重量容許率(上限): >> 10, 訂單寬度: >> 36, 鍍製方式: >> AC, 鋼捲內徑: >> 508, 鋼捲下限重: >> 3, 鋼捲上限重: >> 4.5, 壓花條件碼: >> -, 表面花紋: >> R, 綠色識別碼: >> -, 印刷輥號: >> -, 產品代碼: >> PPGL, 皮膜碼: >> -, 單位別: >> I, 油品種類: >> Z, 塗油量: >> Z, 包裝代碼: >> E0 , 保護膜碼: >> -, 客戶試片取樣型式: >> -, 調質碼: >> S, 套筒碼: >> P , 規格: >> A792SSGR33, 製造標準: >> ASTM, 表面處理劑種類: >> Z, 表面處理劑塗佈量: >> Z, 伸長率測試: >> N, 硬度測試碼: >> N, 抗拉強度測試: >> N, 降伏強度測試: >> N, 厚度變異: >> 0, 訂單正面顏色(五碼): >> SLH37, 正面漆膜厚: >> 25, 正面漆塗漆型式幾塗幾烤: >> 2, 修邊碼: >> Y, 重量碼: >> AW, 鋼捲捲向: >> O, 鍍層碼: >> AZ50, | F:保證1/2 ASTM 厚度公差
PPGL | 2505EFE061/003 | 1. ●依旭台背面（正面漆塗料）發泡黏著性不佳（CC250503），要確認背面是否要發泡● (OFP00739)-{.不符.} | 1. 製造標準為MS、ASTM或銷新加坡之訂單，若無技術指定優先用料，請優先使用國內料，勿使用ANFEN (OFP00406)-{.不符.} | 1. 製造標準為MS、ASTM或銷新加坡之訂單，若無技術指定優先用料，請優先使用國內料，勿使用ANFEN (OFP00406)-{.不符.} 2. 【提醒】！本單為直立式包裝，嚴禁鍍鋅或烤漆後以STAGGER捲取 (OFP00451)-{.不符.} 3. ※超耐候一系列用途要確認是否有英制公差需求，有英制公差需求時選配碼用ON027※ (OFP00680)-{.不符.} 4. ●依旭台背面（正面漆塗料）發泡黏著性不佳（CC250503），要確認背面是否要發泡● (OFP00739)-{.不符.} 5. 此經銷商有簽訂1/2厚度公差保證(無厚度變異),請調整冷軋與鍍鋅厚度公差管制範圍. 保證 ASTM 厚度公差 (OFP00180)-{.不符.} | 訂單:2505EFE061/003 CPL <生產備註> 事項如下 . 本單為烤漆背面大於等於25μ塗裝，軋延後不允許毛邊，請CPL注意修邊狀況 (RMK00124) . 【邊緣品質】此為烤漆背面25μ訂單，請加強檢視鋼捲：邊緣殘剪、側緣鋅渣或毛邊，因為會導致烤漆背面漆轉印正面 (RMK00126) . 除HGI/ HGL 訂單邊緣不噴油. 其餘皆側緣噴油 (RMK00285) . 【美加訂單生產注意事項-CPL】1.客戶美加地區訂單實施修邊刀最大使用顆數上限(20顆) (RMK00717) . 【美加訂單生產注意事項-CPL】2.排程備註:注意修邊品質與毛邊 (RMK00717) . 【美加訂單生產注意事項-CPL】3.去毛邊輥的管制：兩側壓力均設定1.0 kg/cm2 (RMK00717) | 訂單:2505EFE061/003 CR1 <生產備註> 事項如下 . 【邊緣品質】此為烤漆背面25μ訂單，請加強檢視鋼捲：邊緣殘剪、側緣鋅渣或毛邊，因為會導致烤漆背面漆轉印正面 (RMK00126) . 此經銷商保證平均厚度在1/2厚度公差內，厚度量測NG時，如單位長度符合範圍，請放行 (RMK00402) . 此客戶有保證 全板形 急峻度 ≦ 0.7% ( ≦ 12 I-UNIT ) (RMK00583) . 【美加訂單生產注意事項-CR】1.兩側各加開一個spot cooling增加冷卻效果。 (RMK00717) . 【美加訂單生產注意事項-CR】2.發生毛邊時，請降速生產減輕毛邊程度，暫留討論後再處置。 (RMK00717) | 訂單:2505EFE061/003 CR2 <生產備註> 事項如下 . 【邊緣品質】此為烤漆背面25μ訂單，請加強檢視鋼捲：邊緣殘剪、側緣鋅渣或毛邊，因為會導致烤漆背面漆轉印正面 (RMK00126) . 此經銷商保證平均厚度在1/2厚度公差內，厚度量測NG時，如單位長度符合範圍，請放行 (RMK00402) . 此客戶有保證 全板形 急峻度 ≦ 0.7% ( ≦ 12 I-UNIT ) (RMK00583) . 【美加訂單生產注意事項-CR】1.兩側各加開一個spot cooling增加冷卻效果。 (RMK00717) . 【美加訂單生產注意事項-CR】2.發生毛邊時，請降速生產減輕毛邊程度，暫留討論後再處置。 (RMK00717) | 訂單:2505EFE061/003 CG1 <生產備註> 事項如下 . 鍍鋅表面不可有鋅痕、壓痕、凹陷、及刮傷 、應變痕等。 (RMK00054) . 【邊緣品質】此為烤漆背面25μ訂單，請加強檢視鋼捲：邊緣殘剪、側緣鋅渣或毛邊，因為會導致烤漆背面漆轉印正面 (RMK00126) . 本單於烤漆正背面都塗裝正面漆，因此鍍鋅請管制背面表面品質比照正面 (RMK00363) . 此經銷商保證平均厚度在1/2厚度公差內，厚度量測NG時，如單位長度符合範圍，請放行 (RMK00402) . 此客戶有保證 全板形 急峻度 ≦ 0.7% ( ≦ 12 I-UNIT ) (RMK00583) . 【美加訂單生產注意事項-CG1】副操確認完回控制室後，於生產排程鋼號旁簽名紀錄，以利後續追查(該排程生產完，排程單將保留)。 (RMK00717) . 【美加訂單生產注意事項-CG1】中央段副操每顆銲道出Pot時觀察銲道同時，確認Beaver Tail與鋼板接觸之Guide Roll羊毛氈狀況，並適時添加潤滑油(避免乾掉)。 (RMK00717) | 訂單:2505EFE061/003 CG2 <生產備註> 事項如下 . 鍍鋅表面不可有鋅痕、壓痕、凹陷、及刮傷 、應變痕等。 (RMK00054) . 【邊緣品質】此為烤漆背面25μ訂單，請加強檢視鋼捲：邊緣殘剪、側緣鋅渣或毛邊，因為會導致烤漆背面漆轉印正面 (RMK00126) . 本單於烤漆正背面都塗裝正面漆，因此鍍鋅請管制背面表面品質比照正面 (RMK00363) . 此經銷商保證平均厚度在1/2厚度公差內，厚度量測NG時，如單位長度符合範圍，請放行 (RMK00402) . 此客戶有保證 全板形 急峻度 ≦ 0.7% ( ≦ 12 I-UNIT ) (RMK00583) . 【美加訂單生產注意事項-CG2】1.使用SUB-NOZZLE (RMK00717) | 訂單:2505EFE061/003 CC1 <生產備註> 事項如下 . 正面面漆(20U)及正面總膜厚(25U)要求管制90%以上之膜厚,未達標準降級. (RMK00054) . 若背面面漆(20U)及背面總膜厚(25U)時要求管制90%以上之膜厚,未達標準降級 (RMK00054) . 面漆=18U(90%)~請購基準22U(110%),標準板總膜厚=5+20U(100%面漆). (RMK00054) . 30CM*全寬*留1塊給LAB及1塊給塗料商, (RMK00054) . 【邊緣品質】此為烤漆背面25μ訂單，請加強檢視鋼捲：邊緣殘剪、側緣鋅渣或毛邊，因為會導致烤漆背面漆轉印正面 (RMK00126) . 【色差】1.1.此客戶對面漆(非B開頭之色碼)目視色差要求較高,請依限度樣本進行目視色差管制★--->發生過訴賠 (RMK00248) . 【色差】1.2.若針對特殊顏色需特別管理時，請品檢忽略1.1.的規定以特別規定為主 (RMK00248) . 此經銷商保證平均厚度在1/2厚度公差內，厚度量測NG時，如單位長度符合範圍，請放行 (RMK00402) . 【捲取】注意！本單為直立式包裝。禁用STAGGER捲取送包裝！送RCL重處理例外。 (RMK00512) . 此客戶有保證 全板形 急峻度 ≦ 0.7% ( ≦ 12 I-UNIT ) (RMK00583) . 【水痕】因TOP 為YCP 近似深黑色水痕可能嚴重，因此指定CC1生產注意W/Q 使用純水與水量控制 (RMK00588) . 【水痕】因YCP 近似深黑色水痕可能嚴重，因此指定CC1生產注意W/Q 使用純水與水量控制 (RMK00596) . 【美加訂單生產注意事項-CCP】1.請烤漆入口依照正背面漆鋼捲投向規定進行鋼捲投入。 (RMK00717) . 【美加訂單生產注意事項-CCP】2.烤漆入口依照鋼捲投向規定進行鋼捲投入。(CR1/CG1 CR2/CG2-->正向入料。CR1/CG2 CR2/CG1-->反向入料) (RMK00717) . 【美加訂單生產注意事項-CCP】3.此訂單背面漆一律採Nature塗裝，塗裝黏度設定40秒以上 (RMK00717) | 訂單:2505EFE061/003 CC2 <生產備註> 事項如下 . 正面面漆(20U)及正面總膜厚(25U)要求管制90%以上之膜厚,未達標準降級. (RMK00054) . 若背面面漆(20U)及背面總膜厚(25U)時要求管制90%以上之膜厚,未達標準降級 (RMK00054) . 面漆=18U(90%)~請購基準22U(110%),標準板總膜厚=5+20U(100%面漆). (RMK00054) . 30CM*全寬*留1塊給LAB及1塊給塗料商, (RMK00054) . 【邊緣品質】此為烤漆背面25μ訂單，請加強檢視鋼捲：邊緣殘剪、側緣鋅渣或毛邊，因為會導致烤漆背面漆轉印正面 (RMK00126) . 【色差】1.1.此客戶對面漆(非B開頭之色碼)目視色差要求較高,請依限度樣本進行目視色差管制★--->發生過訴賠 (RMK00248) . 【色差】1.2.若針對特殊顏色需特別管理時，請品檢忽略1.1.的規定以特別規定為主 (RMK00248) . 此經銷商保證平均厚度在1/2厚度公差內，厚度量測NG時，如單位長度符合範圍，請放行 (RMK00402) . 【捲取】注意！本單為直立式包裝。禁用STAGGER捲取送包裝！送RCL重處理例外。 (RMK00512) . 此客戶有保證 全板形 急峻度 ≦ 0.7% ( ≦ 12 I-UNIT ) (RMK00583) . 【水痕】因TOP 為YCP 近似深黑色水痕可能嚴重，因此指定CC1生產注意W/Q 使用純水與水量控制 (RMK00588) . 【水痕】因YCP 近似深黑色水痕可能嚴重，因此指定CC1生產注意W/Q 使用純水與水量控制 (RMK00596) . 【美加訂單生產注意事項-CCP】1.請烤漆入口依照正背面漆鋼捲投向規定進行鋼捲投入。 (RMK00717) . 【美加訂單生產注意事項-CCP】2.烤漆入口依照鋼捲投向規定進行鋼捲投入。(CR1/CG1 CR2/CG2-->正向入料。CR1/CG2 CR2/CG1-->反向入料) (RMK00717) . 【美加訂單生產注意事項-CCP】3.此訂單背面漆一律採Nature塗裝，塗裝黏度設定40秒以上 (RMK00717) | 訂單:2505EFE061/003 RCL <生產備註> 事項如下 . 【捲取】注意！本單為直立式包裝。禁用STAGGER捲取送包裝！送RCL重處理例外。 (RMK00512) | 訂單:2505EFE061/003 CCPK 無 <生產備註> 事項 | 訂單:2505EFE061/003 CGQC <品檢備註> 事項如下 . 【邊緣品質】此為烤漆背面25μ訂單，請加強檢視鋼捲：邊緣殘剪、側緣鋅渣或毛邊，因為會導致烤漆背面漆轉印正面 (RMK00126) . 本單於烤漆正背面都塗裝正面漆，因此鍍鋅請管制背面表面品質比照正面 (RMK00363) | 訂單:2505EFE061/003 CCQC <品檢備註> 事項如下 . 【邊緣品質】此為烤漆背面25μ訂單，請加強檢視鋼捲：邊緣殘剪、側緣鋅渣或毛邊，因為會導致烤漆背面漆轉印正面 (RMK00126) . 【色差】1.1.此客戶對面漆(非B開頭之色碼)目視色差要求較高,請依限度樣本進行目視色差管制★--->發生過訴賠 (RMK00248) . 【色差】1.2.若針對特殊顏色需特別管理時，請品檢忽略1.1.的規定以特別規定為主 (RMK00248) . 【捲取】注意！本單為直立式包裝。禁用STAGGER捲取送包裝！送RCL重處理例外。 (RMK00512) . 【水痕】因TOP 為YCP 近似深黑色水痕可能嚴重，因此指定CC1生產注意W/Q 使用純水與水量控制 (RMK00588) | 訂單:2505EFE061/003 TOL 無 <生產備註> 事項 |  | 訂單 2505EFE061/003 修改記錄如下: 20250609 09:20:12 (06023) 退火碼: >> S1, 用途碼: >> COG007, 背面標示: >> S000, 訂單背面顏色(五碼): >> SBH78, 背面漆膜厚: >> 25, 背面漆塗漆型式幾塗幾烤: >> 2, 鉻酸鹽: >> Z, 訂單厚度: >> 0.02, 訂單重: >> 20, 重量容許率(下限): >> 10, 重量容許率(上限): >> 10, 訂單寬度: >> 36, 鍍製方式: >> AC, 鋼捲內徑: >> 508, 鋼捲下限重: >> 3, 鋼捲上限重: >> 4.5, 壓花條件碼: >> -, 表面花紋: >> R, 綠色識別碼: >> -, 印刷輥號: >> -, 產品代碼: >> PPGL, 皮膜碼: >> -, 單位別: >> I, 油品種類: >> Z, 塗油量: >> Z, 包裝代碼: >> E0 , 保護膜碼: >> -, 客戶試片取樣型式: >> -, 調質碼: >> S, 套筒碼: >> P , 規格: >> A792SSGR33, 製造標準: >> ASTM, 表面處理劑種類: >> Z, 表面處理劑塗佈量: >> Z, 伸長率測試: >> N, 硬度測試碼: >> N, 抗拉強度測試: >> N, 降伏強度測試: >> N, 厚度變異: >> 0, 訂單正面顏色(五碼): >> SYT9P, 正面漆膜厚: >> 25, 正面漆塗漆型式幾塗幾烤: >> 2, 修邊碼: >> Y, 重量碼: >> AW, 鋼捲捲向: >> O, 鍍層碼: >> AZ50, | F:保證1/2 ASTM 厚度公差
PPGL | 2505EFE061/004 |  | 1. 製造標準為MS、ASTM或銷新加坡之訂單，若無技術指定優先用料，請優先使用國內料，勿使用ANFEN (OFP00406)-{.不符.} | 1. 製造標準為MS、ASTM或銷新加坡之訂單，若無技術指定優先用料，請優先使用國內料，勿使用ANFEN (OFP00406)-{.不符.} 2. 【提醒】！本單為直立式包裝，嚴禁鍍鋅或烤漆後以STAGGER捲取 (OFP00451)-{.不符.} 3. ※超耐候一系列用途要確認是否有英制公差需求，有英制公差需求時選配碼用ON027※ (OFP00680)-{.不符.} 4. 此經銷商有簽訂1/2厚度公差保證(無厚度變異),請調整冷軋與鍍鋅厚度公差管制範圍. 保證 ASTM 厚度公差 (OFP00180)-{.不符.} | 訂單:2505EFE061/004 CPL <生產備註> 事項如下 . 除HGI/ HGL 訂單邊緣不噴油. 其餘皆側緣噴油 (RMK00285) . 【美加訂單生產注意事項-CPL】1.客戶美加地區訂單實施修邊刀最大使用顆數上限(20顆) (RMK00717) . 【美加訂單生產注意事項-CPL】2.排程備註:注意修邊品質與毛邊 (RMK00717) . 【美加訂單生產注意事項-CPL】3.去毛邊輥的管制：兩側壓力均設定1.0 kg/cm2 (RMK00717) | 訂單:2505EFE061/004 CR1 <生產備註> 事項如下 . 此經銷商保證平均厚度在1/2厚度公差內，厚度量測NG時，如單位長度符合範圍，請放行 (RMK00402) . 此客戶有保證 全板形 急峻度 ≦ 0.7% ( ≦ 12 I-UNIT ) (RMK00583) . 【美加訂單生產注意事項-CR】1.兩側各加開一個spot cooling增加冷卻效果。 (RMK00717) . 【美加訂單生產注意事項-CR】2.發生毛邊時，請降速生產減輕毛邊程度，暫留討論後再處置。 (RMK00717) | 訂單:2505EFE061/004 CR2 <生產備註> 事項如下 . 此經銷商保證平均厚度在1/2厚度公差內，厚度量測NG時，如單位長度符合範圍，請放行 (RMK00402) . 此客戶有保證 全板形 急峻度 ≦ 0.7% ( ≦ 12 I-UNIT ) (RMK00583) . 【美加訂單生產注意事項-CR】1.兩側各加開一個spot cooling增加冷卻效果。 (RMK00717) . 【美加訂單生產注意事項-CR】2.發生毛邊時，請降速生產減輕毛邊程度，暫留討論後再處置。 (RMK00717) | 訂單:2505EFE061/004 CG1 <生產備註> 事項如下 . 鍍鋅表面不可有鋅痕、壓痕、凹陷、及刮傷 、應變痕等。 (RMK00054) . 此經銷商保證平均厚度在1/2厚度公差內，厚度量測NG時，如單位長度符合範圍，請放行 (RMK00402) . 此客戶有保證 全板形 急峻度 ≦ 0.7% ( ≦ 12 I-UNIT ) (RMK00583) . 【美加訂單生產注意事項-CG1】副操確認完回控制室後，於生產排程鋼號旁簽名紀錄，以利後續追查(該排程生產完，排程單將保留)。 (RMK00717) . 【美加訂單生產注意事項-CG1】中央段副操每顆銲道出Pot時觀察銲道同時，確認Beaver Tail與鋼板接觸之Guide Roll羊毛氈狀況，並適時添加潤滑油(避免乾掉)。 (RMK00717) | 訂單:2505EFE061/004 CG2 <生產備註> 事項如下 . 鍍鋅表面不可有鋅痕、壓痕、凹陷、及刮傷 、應變痕等。 (RMK00054) . 此經銷商保證平均厚度在1/2厚度公差內，厚度量測NG時，如單位長度符合範圍，請放行 (RMK00402) . 此客戶有保證 全板形 急峻度 ≦ 0.7% ( ≦ 12 I-UNIT ) (RMK00583) . 【美加訂單生產注意事項-CG2】1.使用SUB-NOZZLE (RMK00717) | 訂單:2505EFE061/004 CC1 <生產備註> 事項如下 . 正面面漆(20U)及正面總膜厚(25U)要求管制90%以上之膜厚,未達標準降級. (RMK00054) . 若背面面漆(20U)及背面總膜厚(25U)時要求管制90%以上之膜厚,未達標準降級 (RMK00054) . 面漆=18U(90%)~請購基準22U(110%),標準板總膜厚=5+20U(100%面漆). (RMK00054) . 30CM*全寬*留1塊給LAB及1塊給塗料商, (RMK00054) . 【色差】1.1.此客戶對面漆(非B開頭之色碼)目視色差要求較高,請依限度樣本進行目視色差管制★--->發生過訴賠 (RMK00248) . 【色差】1.2.若針對特殊顏色需特別管理時，請品檢忽略1.1.的規定以特別規定為主 (RMK00248) . 此經銷商保證平均厚度在1/2厚度公差內，厚度量測NG時，如單位長度符合範圍，請放行 (RMK00402) . 【捲取】注意！本單為直立式包裝。禁用STAGGER捲取送包裝！送RCL重處理例外。 (RMK00512) . 此客戶有保證 全板形 急峻度 ≦ 0.7% ( ≦ 12 I-UNIT ) (RMK00583) . 【水痕】因TOP 為YCP 近似深黑色水痕可能嚴重，因此指定CC1生產注意W/Q 使用純水與水量控制 (RMK00588) . 【水痕】因YCP 近似深黑色水痕可能嚴重，因此指定CC1生產注意W/Q 使用純水與水量控制 (RMK00596) . 【美加訂單生產注意事項-CCP】1.請烤漆入口依照正背面漆鋼捲投向規定進行鋼捲投入。 (RMK00717) . 【美加訂單生產注意事項-CCP】2.烤漆入口依照鋼捲投向規定進行鋼捲投入。(CR1/CG1 CR2/CG2-->正向入料。CR1/CG2 CR2/CG1-->反向入料) (RMK00717) . 【美加訂單生產注意事項-CCP】3.此訂單背面漆一律採Nature塗裝，塗裝黏度設定40秒以上 (RMK00717) | 訂單:2505EFE061/004 CC2 <生產備註> 事項如下 . 正面面漆(20U)及正面總膜厚(25U)要求管制90%以上之膜厚,未達標準降級. (RMK00054) . 若背面面漆(20U)及背面總膜厚(25U)時要求管制90%以上之膜厚,未達標準降級 (RMK00054) . 面漆=18U(90%)~請購基準22U(110%),標準板總膜厚=5+20U(100%面漆). (RMK00054) . 30CM*全寬*留1塊給LAB及1塊給塗料商, (RMK00054) . 【色差】1.1.此客戶對面漆(非B開頭之色碼)目視色差要求較高,請依限度樣本進行目視色差管制★--->發生過訴賠 (RMK00248) . 【色差】1.2.若針對特殊顏色需特別管理時，請品檢忽略1.1.的規定以特別規定為主 (RMK00248) . 此經銷商保證平均厚度在1/2厚度公差內，厚度量測NG時，如單位長度符合範圍，請放行 (RMK00402) . 【捲取】注意！本單為直立式包裝。禁用STAGGER捲取送包裝！送RCL重處理例外。 (RMK00512) . 此客戶有保證 全板形 急峻度 ≦ 0.7% ( ≦ 12 I-UNIT ) (RMK00583) . 【水痕】因TOP 為YCP 近似深黑色水痕可能嚴重，因此指定CC1生產注意W/Q 使用純水與水量控制 (RMK00588) . 【水痕】因YCP 近似深黑色水痕可能嚴重，因此指定CC1生產注意W/Q 使用純水與水量控制 (RMK00596) . 【美加訂單生產注意事項-CCP】1.請烤漆入口依照正背面漆鋼捲投向規定進行鋼捲投入。 (RMK00717) . 【美加訂單生產注意事項-CCP】2.烤漆入口依照鋼捲投向規定進行鋼捲投入。(CR1/CG1 CR2/CG2-->正向入料。CR1/CG2 CR2/CG1-->反向入料) (RMK00717) . 【美加訂單生產注意事項-CCP】3.此訂單背面漆一律採Nature塗裝，塗裝黏度設定40秒以上 (RMK00717) | 訂單:2505EFE061/004 RCL <生產備註> 事項如下 . 【捲取】注意！本單為直立式包裝。禁用STAGGER捲取送包裝！送RCL重處理例外。 (RMK00512) | 訂單:2505EFE061/004 CCPK 無 <生產備註> 事項 | 訂單:2505EFE061/004 CGQC 無 <品檢備註> 事項 | 訂單:2505EFE061/004 CCQC <品檢備註> 事項如下 . 【色差】1.1.此客戶對面漆(非B開頭之色碼)目視色差要求較高,請依限度樣本進行目視色差管制★--->發生過訴賠 (RMK00248) . 【色差】1.2.若針對特殊顏色需特別管理時，請品檢忽略1.1.的規定以特別規定為主 (RMK00248) . 【捲取】注意！本單為直立式包裝。禁用STAGGER捲取送包裝！送RCL重處理例外。 (RMK00512) . 【水痕】因TOP 為YCP 近似深黑色水痕可能嚴重，因此指定CC1生產注意W/Q 使用純水與水量控制 (RMK00588) | 訂單:2505EFE061/004 TOL 無 <生產備註> 事項 |  | 訂單 2505EFE061/004 修改記錄如下: 20250609 09:20:15 (06023) 退火碼: >> S1, 用途碼: >> COG007, 背面標示: >> S000, 訂單背面顏色(五碼): >> BW73Z, 背面漆膜厚: >> NOM, 背面漆塗漆型式幾塗幾烤: >> 2, 鉻酸鹽: >> Z, 訂單厚度: >> 0.02, 訂單重: >> 40, 重量容許率(下限): >> 10, 重量容許率(上限): >> 10, 訂單寬度: >> 48, 鍍製方式: >> AC, 鋼捲內徑: >> 508, 鋼捲下限重: >> 3, 鋼捲上限重: >> 4.5, 壓花條件碼: >> -, 表面花紋: >> R, 綠色識別碼: >> -, 印刷輥號: >> -, 產品代碼: >> PPGL, 皮膜碼: >> -, 單位別: >> I, 油品種類: >> Z, 塗油量: >> Z, 包裝代碼: >> E0 , 保護膜碼: >> -, 客戶試片取樣型式: >> -, 調質碼: >> S, 套筒碼: >> P , 規格: >> A792SSGR33, 製造標準: >> ASTM, 表面處理劑種類: >> Z, 表面處理劑塗佈量: >> Z, 伸長率測試: >> N, 硬度測試碼: >> N, 抗拉強度測試: >> N, 降伏強度測試: >> N, 厚度變異: >> 0, 訂單正面顏色(五碼): >> SYT9P, 正面漆膜厚: >> 25, 正面漆塗漆型式幾塗幾烤: >> 2, 修邊碼: >> Y, 重量碼: >> AW, 鋼捲捲向: >> O, 鍍層碼: >> AZ50, | F:保證1/2 ASTM 厚度公差
PPGL | 2505EFE061/005 | 1. ●依旭台背面（正面漆塗料）發泡黏著性不佳（CC250503），要確認背面是否要發泡● (OFP00739)-{.不符.} | 1. 製造標準為MS、ASTM或銷新加坡之訂單，若無技術指定優先用料，請優先使用國內料，勿使用ANFEN (OFP00406)-{.不符.} | 1. 製造標準為MS、ASTM或銷新加坡之訂單，若無技術指定優先用料，請優先使用國內料，勿使用ANFEN (OFP00406)-{.不符.} 2. 【提醒】！本單為直立式包裝，嚴禁鍍鋅或烤漆後以STAGGER捲取 (OFP00451)-{.不符.} 3. ※超耐候一系列用途要確認是否有英制公差需求，有英制公差需求時選配碼用ON027※ (OFP00680)-{.不符.} 4. ●依旭台背面（正面漆塗料）發泡黏著性不佳（CC250503），要確認背面是否要發泡● (OFP00739)-{.不符.} 5. 此經銷商有簽訂1/2厚度公差保證(無厚度變異),請調整冷軋與鍍鋅厚度公差管制範圍. 保證 ASTM 厚度公差 (OFP00180)-{.不符.} | 訂單:2505EFE061/005 CPL <生產備註> 事項如下 . 本單為烤漆背面大於等於25μ塗裝，軋延後不允許毛邊，請CPL注意修邊狀況 (RMK00124) . 【邊緣品質】此為烤漆背面25μ訂單，請加強檢視鋼捲：邊緣殘剪、側緣鋅渣或毛邊，因為會導致烤漆背面漆轉印正面 (RMK00126) . 除HGI/ HGL 訂單邊緣不噴油. 其餘皆側緣噴油 (RMK00285) . 【美加訂單生產注意事項-CPL】1.客戶美加地區訂單實施修邊刀最大使用顆數上限(20顆) (RMK00717) . 【美加訂單生產注意事項-CPL】2.排程備註:注意修邊品質與毛邊 (RMK00717) . 【美加訂單生產注意事項-CPL】3.去毛邊輥的管制：兩側壓力均設定1.0 kg/cm2 (RMK00717) | 訂單:2505EFE061/005 CR1 <生產備註> 事項如下 . 【邊緣品質】此為烤漆背面25μ訂單，請加強檢視鋼捲：邊緣殘剪、側緣鋅渣或毛邊，因為會導致烤漆背面漆轉印正面 (RMK00126) . 此經銷商保證平均厚度在1/2厚度公差內，厚度量測NG時，如單位長度符合範圍，請放行 (RMK00402) . 此客戶有保證 全板形 急峻度 ≦ 0.7% ( ≦ 12 I-UNIT ) (RMK00583) . 【美加訂單生產注意事項-CR】1.兩側各加開一個spot cooling增加冷卻效果。 (RMK00717) . 【美加訂單生產注意事項-CR】2.發生毛邊時，請降速生產減輕毛邊程度，暫留討論後再處置。 (RMK00717) | 訂單:2505EFE061/005 CR2 <生產備註> 事項如下 . 【邊緣品質】此為烤漆背面25μ訂單，請加強檢視鋼捲：邊緣殘剪、側緣鋅渣或毛邊，因為會導致烤漆背面漆轉印正面 (RMK00126) . 此經銷商保證平均厚度在1/2厚度公差內，厚度量測NG時，如單位長度符合範圍，請放行 (RMK00402) . 此客戶有保證 全板形 急峻度 ≦ 0.7% ( ≦ 12 I-UNIT ) (RMK00583) . 【美加訂單生產注意事項-CR】1.兩側各加開一個spot cooling增加冷卻效果。 (RMK00717) . 【美加訂單生產注意事項-CR】2.發生毛邊時，請降速生產減輕毛邊程度，暫留討論後再處置。 (RMK00717) | 訂單:2505EFE061/005 CG1 <生產備註> 事項如下 . 鍍鋅表面不可有鋅痕、壓痕、凹陷、及刮傷 、應變痕等。 (RMK00054) . 【邊緣品質】此為烤漆背面25μ訂單，請加強檢視鋼捲：邊緣殘剪、側緣鋅渣或毛邊，因為會導致烤漆背面漆轉印正面 (RMK00126) . 本單於烤漆正背面都塗裝正面漆，因此鍍鋅請管制背面表面品質比照正面 (RMK00363) . 此經銷商保證平均厚度在1/2厚度公差內，厚度量測NG時，如單位長度符合範圍，請放行 (RMK00402) . 此客戶有保證 全板形 急峻度 ≦ 0.7% ( ≦ 12 I-UNIT ) (RMK00583) . 【美加訂單生產注意事項-CG1】副操確認完回控制室後，於生產排程鋼號旁簽名紀錄，以利後續追查(該排程生產完，排程單將保留)。 (RMK00717) . 【美加訂單生產注意事項-CG1】中央段副操每顆銲道出Pot時觀察銲道同時，確認Beaver Tail與鋼板接觸之Guide Roll羊毛氈狀況，並適時添加潤滑油(避免乾掉)。 (RMK00717) | 訂單:2505EFE061/005 CG2 <生產備註> 事項如下 . 鍍鋅表面不可有鋅痕、壓痕、凹陷、及刮傷 、應變痕等。 (RMK00054) . 【邊緣品質】此為烤漆背面25μ訂單，請加強檢視鋼捲：邊緣殘剪、側緣鋅渣或毛邊，因為會導致烤漆背面漆轉印正面 (RMK00126) . 本單於烤漆正背面都塗裝正面漆，因此鍍鋅請管制背面表面品質比照正面 (RMK00363) . 此經銷商保證平均厚度在1/2厚度公差內，厚度量測NG時，如單位長度符合範圍，請放行 (RMK00402) . 此客戶有保證 全板形 急峻度 ≦ 0.7% ( ≦ 12 I-UNIT ) (RMK00583) . 【美加訂單生產注意事項-CG2】1.使用SUB-NOZZLE (RMK00717) | 訂單:2505EFE061/005 CC1 <生產備註> 事項如下 . 正面面漆(20U)及正面總膜厚(25U)要求管制90%以上之膜厚,未達標準降級. (RMK00054) . 若背面面漆(20U)及背面總膜厚(25U)時要求管制90%以上之膜厚,未達標準降級 (RMK00054) . 面漆=18U(90%)~請購基準22U(110%),標準板總膜厚=5+20U(100%面漆). (RMK00054) . 30CM*全寬*留1塊給LAB及1塊給塗料商, (RMK00054) . 【邊緣品質】此為烤漆背面25μ訂單，請加強檢視鋼捲：邊緣殘剪、側緣鋅渣或毛邊，因為會導致烤漆背面漆轉印正面 (RMK00126) . 【色差】1.1.此客戶對面漆(非B開頭之色碼)目視色差要求較高,請依限度樣本進行目視色差管制★--->發生過訴賠 (RMK00248) . 【色差】1.2.若針對特殊顏色需特別管理時，請品檢忽略1.1.的規定以特別規定為主 (RMK00248) . 此經銷商保證平均厚度在1/2厚度公差內，厚度量測NG時，如單位長度符合範圍，請放行 (RMK00402) . 【捲取】注意！本單為直立式包裝。禁用STAGGER捲取送包裝！送RCL重處理例外。 (RMK00512) . 【抽氣量】白色系在CC1生產時,FINISH抽氣量請設定250,如生產中發生色差b值異常升高,請股長再加大抽氣量因應 (RMK00560) . 此客戶有保證 全板形 急峻度 ≦ 0.7% ( ≦ 12 I-UNIT ) (RMK00583) . 【美加訂單生產注意事項-CCP】1.請烤漆入口依照正背面漆鋼捲投向規定進行鋼捲投入。 (RMK00717) . 【美加訂單生產注意事項-CCP】2.烤漆入口依照鋼捲投向規定進行鋼捲投入。(CR1/CG1 CR2/CG2-->正向入料。CR1/CG2 CR2/CG1-->反向入料) (RMK00717) . 【美加訂單生產注意事項-CCP】3.此訂單背面漆一律採Nature塗裝，塗裝黏度設定40秒以上 (RMK00717) | 訂單:2505EFE061/005 CC2 <生產備註> 事項如下 . 正面面漆(20U)及正面總膜厚(25U)要求管制90%以上之膜厚,未達標準降級. (RMK00054) . 若背面面漆(20U)及背面總膜厚(25U)時要求管制90%以上之膜厚,未達標準降級 (RMK00054) . 面漆=18U(90%)~請購基準22U(110%),標準板總膜厚=5+20U(100%面漆). (RMK00054) . 30CM*全寬*留1塊給LAB及1塊給塗料商, (RMK00054) . 【邊緣品質】此為烤漆背面25μ訂單，請加強檢視鋼捲：邊緣殘剪、側緣鋅渣或毛邊，因為會導致烤漆背面漆轉印正面 (RMK00126) . 【色差】1.1.此客戶對面漆(非B開頭之色碼)目視色差要求較高,請依限度樣本進行目視色差管制★--->發生過訴賠 (RMK00248) . 【色差】1.2.若針對特殊顏色需特別管理時，請品檢忽略1.1.的規定以特別規定為主 (RMK00248) . 此經銷商保證平均厚度在1/2厚度公差內，厚度量測NG時，如單位長度符合範圍，請放行 (RMK00402) . 【捲取】注意！本單為直立式包裝。禁用STAGGER捲取送包裝！送RCL重處理例外。 (RMK00512) . 【抽氣量】白色系在CC1生產時,FINISH抽氣量請設定250,如生產中發生色差b值異常升高,請股長再加大抽氣量因應 (RMK00560) . 此客戶有保證 全板形 急峻度 ≦ 0.7% ( ≦ 12 I-UNIT ) (RMK00583) . 【美加訂單生產注意事項-CCP】1.請烤漆入口依照正背面漆鋼捲投向規定進行鋼捲投入。 (RMK00717) . 【美加訂單生產注意事項-CCP】2.烤漆入口依照鋼捲投向規定進行鋼捲投入。(CR1/CG1 CR2/CG2-->正向入料。CR1/CG2 CR2/CG1-->反向入料) (RMK00717) . 【美加訂單生產注意事項-CCP】3.此訂單背面漆一律採Nature塗裝，塗裝黏度設定40秒以上 (RMK00717) | 訂單:2505EFE061/005 RCL <生產備註> 事項如下 . 【捲取】注意！本單為直立式包裝。禁用STAGGER捲取送包裝！送RCL重處理例外。 (RMK00512) | 訂單:2505EFE061/005 CCPK 無 <生產備註> 事項 | 訂單:2505EFE061/005 CGQC <品檢備註> 事項如下 . 【邊緣品質】此為烤漆背面25μ訂單，請加強檢視鋼捲：邊緣殘剪、側緣鋅渣或毛邊，因為會導致烤漆背面漆轉印正面 (RMK00126) . 本單於烤漆正背面都塗裝正面漆，因此鍍鋅請管制背面表面品質比照正面 (RMK00363) | 訂單:2505EFE061/005 CCQC <品檢備註> 事項如下 . 【邊緣品質】此為烤漆背面25μ訂單，請加強檢視鋼捲：邊緣殘剪、側緣鋅渣或毛邊，因為會導致烤漆背面漆轉印正面 (RMK00126) . 【色差】1.1.此客戶對面漆(非B開頭之色碼)目視色差要求較高,請依限度樣本進行目視色差管制★--->發生過訴賠 (RMK00248) . 【色差】1.2.若針對特殊顏色需特別管理時，請品檢忽略1.1.的規定以特別規定為主 (RMK00248) . 【捲取】注意！本單為直立式包裝。禁用STAGGER捲取送包裝！送RCL重處理例外。 (RMK00512) | 訂單:2505EFE061/005 TOL 無 <生產備註> 事項 |  | 訂單 2505EFE061/005 修改記錄如下: 20250609 09:20:18 (06023) 退火碼: >> S1, 用途碼: >> COG003, 背面標示: >> S000, 訂單背面顏色(五碼): >> SYH46, 背面漆膜厚: >> 25, 背面漆塗漆型式幾塗幾烤: >> 2, 鉻酸鹽: >> Z, 訂單厚度: >> 0.02, 訂單重: >> 40, 重量容許率(下限): >> 10, 重量容許率(上限): >> 10, 訂單寬度: >> 48, 鍍製方式: >> AC, 鋼捲內徑: >> 508, 鋼捲下限重: >> 3, 鋼捲上限重: >> 4.5, 壓花條件碼: >> -, 表面花紋: >> R, 綠色識別碼: >> -, 印刷輥號: >> -, 產品代碼: >> PPGL, 皮膜碼: >> -, 單位別: >> I, 油品種類: >> Z, 塗油量: >> Z, 包裝代碼: >> E0 , 保護膜碼: >> -, 客戶試片取樣型式: >> -, 調質碼: >> S, 套筒碼: >> P , 規格: >> A792SSGR33, 製造標準: >> ASTM, 表面處理劑種類: >> Z, 表面處理劑塗佈量: >> Z, 伸長率測試: >> N, 硬度測試碼: >> N, 抗拉強度測試: >> N, 降伏強度測試: >> N, 訂單正面顏色(五碼): >> SWH5V, 正面漆膜厚: >> 25, 正面漆塗漆型式幾塗幾烤: >> 2, 修邊碼: >> Y, 重量碼: >> AW, 鋼捲捲向: >> O, 鍍層碼: >> AZ50, | F:保證1/2 ASTM 厚度公差
PPGL | 2505EFE061/006 | 1. ●依旭台背面（正面漆塗料）發泡黏著性不佳（CC250503），要確認背面是否要發泡● (OFP00739)-{.不符.} | 1. 製造標準為MS、ASTM或銷新加坡之訂單，若無技術指定優先用料，請優先使用國內料，勿使用ANFEN (OFP00406)-{.不符.} | 1. 製造標準為MS、ASTM或銷新加坡之訂單，若無技術指定優先用料，請優先使用國內料，勿使用ANFEN (OFP00406)-{.不符.} 2. 【提醒】！本單為直立式包裝，嚴禁鍍鋅或烤漆後以STAGGER捲取 (OFP00451)-{.不符.} 3. ※超耐候一系列用途要確認是否有英制公差需求，有英制公差需求時選配碼用ON027※ (OFP00680)-{.不符.} 4. ●依旭台背面（正面漆塗料）發泡黏著性不佳（CC250503），要確認背面是否要發泡● (OFP00739)-{.不符.} 5. 此經銷商有簽訂1/2厚度公差保證(無厚度變異),請調整冷軋與鍍鋅厚度公差管制範圍. 保證 ASTM 厚度公差 (OFP00180)-{.不符.} | 訂單:2505EFE061/006 CPL <生產備註> 事項如下 . 本單為烤漆背面大於等於25μ塗裝，軋延後不允許毛邊，請CPL注意修邊狀況 (RMK00124) . 【邊緣品質】此為烤漆背面25μ訂單，請加強檢視鋼捲：邊緣殘剪、側緣鋅渣或毛邊，因為會導致烤漆背面漆轉印正面 (RMK00126) . 除HGI/ HGL 訂單邊緣不噴油. 其餘皆側緣噴油 (RMK00285) . 【美加訂單生產注意事項-CPL】1.客戶美加地區訂單實施修邊刀最大使用顆數上限(20顆) (RMK00717) . 【美加訂單生產注意事項-CPL】2.排程備註:注意修邊品質與毛邊 (RMK00717) . 【美加訂單生產注意事項-CPL】3.去毛邊輥的管制：兩側壓力均設定1.0 kg/cm2 (RMK00717) | 訂單:2505EFE061/006 CR1 <生產備註> 事項如下 . 【邊緣品質】此為烤漆背面25μ訂單，請加強檢視鋼捲：邊緣殘剪、側緣鋅渣或毛邊，因為會導致烤漆背面漆轉印正面 (RMK00126) . 此經銷商保證平均厚度在1/2厚度公差內，厚度量測NG時，如單位長度符合範圍，請放行 (RMK00402) . 此客戶有保證 全板形 急峻度 ≦ 0.7% ( ≦ 12 I-UNIT ) (RMK00583) . 【美加訂單生產注意事項-CR】1.兩側各加開一個spot cooling增加冷卻效果。 (RMK00717) . 【美加訂單生產注意事項-CR】2.發生毛邊時，請降速生產減輕毛邊程度，暫留討論後再處置。 (RMK00717) | 訂單:2505EFE061/006 CR2 <生產備註> 事項如下 . 【邊緣品質】此為烤漆背面25μ訂單，請加強檢視鋼捲：邊緣殘剪、側緣鋅渣或毛邊，因為會導致烤漆背面漆轉印正面 (RMK00126) . 此經銷商保證平均厚度在1/2厚度公差內，厚度量測NG時，如單位長度符合範圍，請放行 (RMK00402) . 此客戶有保證 全板形 急峻度 ≦ 0.7% ( ≦ 12 I-UNIT ) (RMK00583) . 【美加訂單生產注意事項-CR】1.兩側各加開一個spot cooling增加冷卻效果。 (RMK00717) . 【美加訂單生產注意事項-CR】2.發生毛邊時，請降速生產減輕毛邊程度，暫留討論後再處置。 (RMK00717) | 訂單:2505EFE061/006 CG1 <生產備註> 事項如下 . 鍍鋅表面不可有鋅痕、壓痕、凹陷、及刮傷 、應變痕等。 (RMK00054) . 【邊緣品質】此為烤漆背面25μ訂單，請加強檢視鋼捲：邊緣殘剪、側緣鋅渣或毛邊，因為會導致烤漆背面漆轉印正面 (RMK00126) . 本單於烤漆正背面都塗裝正面漆，因此鍍鋅請管制背面表面品質比照正面 (RMK00363) . 此經銷商保證平均厚度在1/2厚度公差內，厚度量測NG時，如單位長度符合範圍，請放行 (RMK00402) . 此客戶有保證 全板形 急峻度 ≦ 0.7% ( ≦ 12 I-UNIT ) (RMK00583) . 【美加訂單生產注意事項-CG1】副操確認完回控制室後，於生產排程鋼號旁簽名紀錄，以利後續追查(該排程生產完，排程單將保留)。 (RMK00717) . 【美加訂單生產注意事項-CG1】中央段副操每顆銲道出Pot時觀察銲道同時，確認Beaver Tail與鋼板接觸之Guide Roll羊毛氈狀況，並適時添加潤滑油(避免乾掉)。 (RMK00717) | 訂單:2505EFE061/006 CG2 <生產備註> 事項如下 . 鍍鋅表面不可有鋅痕、壓痕、凹陷、及刮傷 、應變痕等。 (RMK00054) . 【邊緣品質】此為烤漆背面25μ訂單，請加強檢視鋼捲：邊緣殘剪、側緣鋅渣或毛邊，因為會導致烤漆背面漆轉印正面 (RMK00126) . 本單於烤漆正背面都塗裝正面漆，因此鍍鋅請管制背面表面品質比照正面 (RMK00363) . 此經銷商保證平均厚度在1/2厚度公差內，厚度量測NG時，如單位長度符合範圍，請放行 (RMK00402) . 此客戶有保證 全板形 急峻度 ≦ 0.7% ( ≦ 12 I-UNIT ) (RMK00583) . 【美加訂單生產注意事項-CG2】1.使用SUB-NOZZLE (RMK00717) | 訂單:2505EFE061/006 CC1 <生產備註> 事項如下 . 正面面漆(20U)及正面總膜厚(25U)要求管制90%以上之膜厚,未達標準降級. (RMK00054) . 若背面面漆(20U)及背面總膜厚(25U)時要求管制90%以上之膜厚,未達標準降級 (RMK00054) . 面漆=18U(90%)~請購基準22U(110%),標準板總膜厚=5+20U(100%面漆). (RMK00054) . 30CM*全寬*留1塊給LAB及1塊給塗料商, (RMK00054) . 【邊緣品質】此為烤漆背面25μ訂單，請加強檢視鋼捲：邊緣殘剪、側緣鋅渣或毛邊，因為會導致烤漆背面漆轉印正面 (RMK00126) . 【色差】1.1.此客戶對面漆(非B開頭之色碼)目視色差要求較高,請依限度樣本進行目視色差管制★--->發生過訴賠 (RMK00248) . 【色差】1.2.若針對特殊顏色需特別管理時，請品檢忽略1.1.的規定以特別規定為主 (RMK00248) . 此經銷商保證平均厚度在1/2厚度公差內，厚度量測NG時，如單位長度符合範圍，請放行 (RMK00402) . 【捲取】注意！本單為直立式包裝。禁用STAGGER捲取送包裝！送RCL重處理例外。 (RMK00512) . 此客戶有保證 全板形 急峻度 ≦ 0.7% ( ≦ 12 I-UNIT ) (RMK00583) . 【水痕】因TOP 為YCP 近似深黑色水痕可能嚴重，因此指定CC1生產注意W/Q 使用純水與水量控制 (RMK00588) . 【水痕】因BACK 為YCP 近似深黑色水痕可能嚴重，因此指定CC1生產注意W/Q 使用純水與水量控制 (RMK00589) . 【水痕】因YCP 近似深黑色水痕可能嚴重，因此指定CC1生產注意W/Q 使用純水與水量控制 (RMK00596) . 【美加訂單生產注意事項-CCP】1.請烤漆入口依照正背面漆鋼捲投向規定進行鋼捲投入。 (RMK00717) . 【美加訂單生產注意事項-CCP】2.烤漆入口依照鋼捲投向規定進行鋼捲投入。(CR1/CG1 CR2/CG2-->正向入料。CR1/CG2 CR2/CG1-->反向入料) (RMK00717) . 【美加訂單生產注意事項-CCP】3.此訂單背面漆一律採Nature塗裝，塗裝黏度設定40秒以上 (RMK00717) | 訂單:2505EFE061/006 CC2 <生產備註> 事項如下 . 正面面漆(20U)及正面總膜厚(25U)要求管制90%以上之膜厚,未達標準降級. (RMK00054) . 若背面面漆(20U)及背面總膜厚(25U)時要求管制90%以上之膜厚,未達標準降級 (RMK00054) . 面漆=18U(90%)~請購基準22U(110%),標準板總膜厚=5+20U(100%面漆). (RMK00054) . 30CM*全寬*留1塊給LAB及1塊給塗料商, (RMK00054) . 【邊緣品質】此為烤漆背面25μ訂單，請加強檢視鋼捲：邊緣殘剪、側緣鋅渣或毛邊，因為會導致烤漆背面漆轉印正面 (RMK00126) . 【色差】1.1.此客戶對面漆(非B開頭之色碼)目視色差要求較高,請依限度樣本進行目視色差管制★--->發生過訴賠 (RMK00248) . 【色差】1.2.若針對特殊顏色需特別管理時，請品檢忽略1.1.的規定以特別規定為主 (RMK00248) . 此經銷商保證平均厚度在1/2厚度公差內，厚度量測NG時，如單位長度符合範圍，請放行 (RMK00402) . 【捲取】注意！本單為直立式包裝。禁用STAGGER捲取送包裝！送RCL重處理例外。 (RMK00512) . 此客戶有保證 全板形 急峻度 ≦ 0.7% ( ≦ 12 I-UNIT ) (RMK00583) . 【水痕】因TOP 為YCP 近似深黑色水痕可能嚴重，因此指定CC1生產注意W/Q 使用純水與水量控制 (RMK00588) . 【水痕】因BACK 為YCP 近似深黑色水痕可能嚴重，因此指定CC1生產注意W/Q 使用純水與水量控制 (RMK00589) . 【水痕】因YCP 近似深黑色水痕可能嚴重，因此指定CC1生產注意W/Q 使用純水與水量控制 (RMK00596) . 【美加訂單生產注意事項-CCP】1.請烤漆入口依照正背面漆鋼捲投向規定進行鋼捲投入。 (RMK00717) . 【美加訂單生產注意事項-CCP】2.烤漆入口依照鋼捲投向規定進行鋼捲投入。(CR1/CG1 CR2/CG2-->正向入料。CR1/CG2 CR2/CG1-->反向入料) (RMK00717) . 【美加訂單生產注意事項-CCP】3.此訂單背面漆一律採Nature塗裝，塗裝黏度設定40秒以上 (RMK00717) | 訂單:2505EFE061/006 RCL <生產備註> 事項如下 . 【捲取】注意！本單為直立式包裝。禁用STAGGER捲取送包裝！送RCL重處理例外。 (RMK00512) | 訂單:2505EFE061/006 CCPK 無 <生產備註> 事項 | 訂單:2505EFE061/006 CGQC <品檢備註> 事項如下 . 【邊緣品質】此為烤漆背面25μ訂單，請加強檢視鋼捲：邊緣殘剪、側緣鋅渣或毛邊，因為會導致烤漆背面漆轉印正面 (RMK00126) . 本單於烤漆正背面都塗裝正面漆，因此鍍鋅請管制背面表面品質比照正面 (RMK00363) | 訂單:2505EFE061/006 CCQC <品檢備註> 事項如下 . 【邊緣品質】此為烤漆背面25μ訂單，請加強檢視鋼捲：邊緣殘剪、側緣鋅渣或毛邊，因為會導致烤漆背面漆轉印正面 (RMK00126) . 【色差】1.1.此客戶對面漆(非B開頭之色碼)目視色差要求較高,請依限度樣本進行目視色差管制★--->發生過訴賠 (RMK00248) . 【色差】1.2.若針對特殊顏色需特別管理時，請品檢忽略1.1.的規定以特別規定為主 (RMK00248) . 【捲取】注意！本單為直立式包裝。禁用STAGGER捲取送包裝！送RCL重處理例外。 (RMK00512) . 【水痕】因TOP 為YCP 近似深黑色水痕可能嚴重，因此指定CC1生產注意W/Q 使用純水與水量控制 (RMK00588) . 【水痕】因BACK 為YCP 近似深黑色水痕可能嚴重，因此指定CC1生產注意W/Q 使用純水與水量控制 (RMK00589) | 訂單:2505EFE061/006 TOL 無 <生產備註> 事項 |  | 訂單 2505EFE061/006 修改記錄如下: 20250609 09:20:21 (06023) 退火碼: >> S1, 用途碼: >> COG007, 背面標示: >> S000, 訂單背面顏色(五碼): >> SYT9P, 背面漆膜厚: >> 25, 背面漆塗漆型式幾塗幾烤: >> 2, 鉻酸鹽: >> Z, 訂單厚度: >> 0.02, 訂單重: >> 40, 重量容許率(下限): >> 10, 重量容許率(上限): >> 10, 訂單寬度: >> 48, 鍍製方式: >> AC, 鋼捲內徑: >> 508, 鋼捲下限重: >> 3, 鋼捲上限重: >> 4.5, 壓花條件碼: >> -, 表面花紋: >> R, 綠色識別碼: >> -, 印刷輥號: >> -, 產品代碼: >> PPGL, 皮膜碼: >> -, 單位別: >> I, 油品種類: >> Z, 塗油量: >> Z, 包裝代碼: >> E0 , 保護膜碼: >> -, 客戶試片取樣型式: >> -, 調質碼: >> S, 套筒碼: >> P , 規格: >> A792SSGR33, 製造標準: >> ASTM, 表面處理劑種類: >> Z, 表面處理劑塗佈量: >> Z, 伸長率測試: >> N, 硬度測試碼: >> N, 抗拉強度測試: >> N, 降伏強度測試: >> N, 厚度變異: >> 0, 訂單正面顏色(五碼): >> SYT9P, 正面漆膜厚: >> 25, 正面漆塗漆型式幾塗幾烤: >> 2, 修邊碼: >> Y, 重量碼: >> AW, 鋼捲捲向: >> O, 鍍層碼: >> AZ50, | F:保證1/2 ASTM 厚度公差
PPGL | 2505EFE061/007 |  | 1. 製造標準為MS、ASTM或銷新加坡之訂單，若無技術指定優先用料，請優先使用國內料，勿使用ANFEN (OFP00406)-{.不符.} | 1. 製造標準為MS、ASTM或銷新加坡之訂單，若無技術指定優先用料，請優先使用國內料，勿使用ANFEN (OFP00406)-{.不符.} 2. 【提醒】！本單為直立式包裝，嚴禁鍍鋅或烤漆後以STAGGER捲取 (OFP00451)-{.不符.} 3. 此經銷商有簽訂1/2厚度公差保證(無厚度變異),請調整冷軋與鍍鋅厚度公差管制範圍. 保證 ASTM 厚度公差 (OFP00180)-{.不符.} | 訂單:2505EFE061/007 CPL <生產備註> 事項如下 . 除HGI/ HGL 訂單邊緣不噴油. 其餘皆側緣噴油 (RMK00285) . 【美加訂單生產注意事項-CPL】1.客戶美加地區訂單實施修邊刀最大使用顆數上限(20顆) (RMK00717) . 【美加訂單生產注意事項-CPL】2.排程備註:注意修邊品質與毛邊 (RMK00717) . 【美加訂單生產注意事項-CPL】3.去毛邊輥的管制：兩側壓力均設定1.0 kg/cm2 (RMK00717) | 訂單:2505EFE061/007 CR1 <生產備註> 事項如下 . 此經銷商保證平均厚度在1/2厚度公差內，厚度量測NG時，如單位長度符合範圍，請放行 (RMK00402) . 此客戶有保證 全板形 急峻度 ≦ 0.7% ( ≦ 12 I-UNIT ) (RMK00583) . 【美加訂單生產注意事項-CR】1.兩側各加開一個spot cooling增加冷卻效果。 (RMK00717) . 【美加訂單生產注意事項-CR】2.發生毛邊時，請降速生產減輕毛邊程度，暫留討論後再處置。 (RMK00717) | 訂單:2505EFE061/007 CR2 <生產備註> 事項如下 . 此經銷商保證平均厚度在1/2厚度公差內，厚度量測NG時，如單位長度符合範圍，請放行 (RMK00402) . 此客戶有保證 全板形 急峻度 ≦ 0.7% ( ≦ 12 I-UNIT ) (RMK00583) . 【美加訂單生產注意事項-CR】1.兩側各加開一個spot cooling增加冷卻效果。 (RMK00717) . 【美加訂單生產注意事項-CR】2.發生毛邊時，請降速生產減輕毛邊程度，暫留討論後再處置。 (RMK00717) | 訂單:2505EFE061/007 CG1 <生產備註> 事項如下 . 此經銷商保證平均厚度在1/2厚度公差內，厚度量測NG時，如單位長度符合範圍，請放行 (RMK00402) . 此客戶有保證 全板形 急峻度 ≦ 0.7% ( ≦ 12 I-UNIT ) (RMK00583) . 【美加訂單生產注意事項-CG1】副操確認完回控制室後，於生產排程鋼號旁簽名紀錄，以利後續追查(該排程生產完，排程單將保留)。 (RMK00717) . 【美加訂單生產注意事項-CG1】中央段副操每顆銲道出Pot時觀察銲道同時，確認Beaver Tail與鋼板接觸之Guide Roll羊毛氈狀況，並適時添加潤滑油(避免乾掉)。 (RMK00717) | 訂單:2505EFE061/007 CG2 <生產備註> 事項如下 . 此經銷商保證平均厚度在1/2厚度公差內，厚度量測NG時，如單位長度符合範圍，請放行 (RMK00402) . 此客戶有保證 全板形 急峻度 ≦ 0.7% ( ≦ 12 I-UNIT ) (RMK00583) . 【美加訂單生產注意事項-CG2】1.使用SUB-NOZZLE (RMK00717) | 訂單:2505EFE061/007 CC1 <生產備註> 事項如下 . 【色差】1.1.此客戶對面漆(非B開頭之色碼)目視色差要求較高,請依限度樣本進行目視色差管制★--->發生過訴賠 (RMK00248) . 【色差】1.2.若針對特殊顏色需特別管理時，請品檢忽略1.1.的規定以特別規定為主 (RMK00248) . 此經銷商保證平均厚度在1/2厚度公差內，厚度量測NG時，如單位長度符合範圍，請放行 (RMK00402) . 【捲取】注意！本單為直立式包裝。禁用STAGGER捲取送包裝！送RCL重處理例外。 (RMK00512) . 此客戶有保證 全板形 急峻度 ≦ 0.7% ( ≦ 12 I-UNIT ) (RMK00583) . 【美加訂單生產注意事項-CCP】1.請烤漆入口依照正背面漆鋼捲投向規定進行鋼捲投入。 (RMK00717) . 【美加訂單生產注意事項-CCP】2.烤漆入口依照鋼捲投向規定進行鋼捲投入。(CR1/CG1 CR2/CG2-->正向入料。CR1/CG2 CR2/CG1-->反向入料) (RMK00717) . 【美加訂單生產注意事項-CCP】3.此訂單背面漆一律採Nature塗裝，塗裝黏度設定40秒以上 (RMK00717) | 訂單:2505EFE061/007 CC2 <生產備註> 事項如下 . 【色差】1.1.此客戶對面漆(非B開頭之色碼)目視色差要求較高,請依限度樣本進行目視色差管制★--->發生過訴賠 (RMK00248) . 【色差】1.2.若針對特殊顏色需特別管理時，請品檢忽略1.1.的規定以特別規定為主 (RMK00248) . 此經銷商保證平均厚度在1/2厚度公差內，厚度量測NG時，如單位長度符合範圍，請放行 (RMK00402) . 【捲取】注意！本單為直立式包裝。禁用STAGGER捲取送包裝！送RCL重處理例外。 (RMK00512) . 此客戶有保證 全板形 急峻度 ≦ 0.7% ( ≦ 12 I-UNIT ) (RMK00583) . 【美加訂單生產注意事項-CCP】1.請烤漆入口依照正背面漆鋼捲投向規定進行鋼捲投入。 (RMK00717) . 【美加訂單生產注意事項-CCP】2.烤漆入口依照鋼捲投向規定進行鋼捲投入。(CR1/CG1 CR2/CG2-->正向入料。CR1/CG2 CR2/CG1-->反向入料) (RMK00717) . 【美加訂單生產注意事項-CCP】3.此訂單背面漆一律採Nature塗裝，塗裝黏度設定40秒以上 (RMK00717) | 訂單:2505EFE061/007 RCL <生產備註> 事項如下 . 【捲取】注意！本單為直立式包裝。禁用STAGGER捲取送包裝！送RCL重處理例外。 (RMK00512) | 訂單:2505EFE061/007 CCPK 無 <生產備註> 事項 | 訂單:2505EFE061/007 CGQC 無 <品檢備註> 事項 | 訂單:2505EFE061/007 CCQC <品檢備註> 事項如下 . 【色差】1.1.此客戶對面漆(非B開頭之色碼)目視色差要求較高,請依限度樣本進行目視色差管制★--->發生過訴賠 (RMK00248) . 【色差】1.2.若針對特殊顏色需特別管理時，請品檢忽略1.1.的規定以特別規定為主 (RMK00248) . 【捲取】注意！本單為直立式包裝。禁用STAGGER捲取送包裝！送RCL重處理例外。 (RMK00512) | 訂單:2505EFE061/007 TOL 無 <生產備註> 事項 |  | 訂單 2505EFE061/007 修改記錄如下: 20250609 09:20:28 (06023) 退火碼: >> S1, 用途碼: >> COA001, 背面標示: >> S000, 訂單背面顏色(五碼): >> BW73Z, 背面漆膜厚: >> NOM, 背面漆塗漆型式幾塗幾烤: >> 2, 鉻酸鹽: >> Z, 訂單厚度: >> 0.024, 訂單重: >> 20, 重量容許率(下限): >> 10, 重量容許率(上限): >> 10, 訂單寬度: >> 48, 鍍製方式: >> AC, 鋼捲內徑: >> 508, 鋼捲下限重: >> 3, 鋼捲上限重: >> 4.5, 壓花條件碼: >> -, 表面花紋: >> R, 綠色識別碼: >> -, 印刷輥號: >> -, 產品代碼: >> PPGL, 皮膜碼: >> -, 單位別: >> I, 油品種類: >> Z, 塗油量: >> Z, 包裝代碼: >> E0 , 保護膜碼: >> -, 客戶試片取樣型式: >> -, 調質碼: >> S, 套筒碼: >> P , 規格: >> A792SSGR33, 製造標準: >> ASTM, 表面處理劑種類: >> Z, 表面處理劑塗佈量: >> Z, 伸長率測試: >> N, 硬度測試碼: >> N, 抗拉強度測試: >> N, 降伏強度測試: >> N, 厚度變異: >> 0, 訂單正面顏色(五碼): >> SL556, 正面漆膜厚: >> 25, 正面漆塗漆型式幾塗幾烤: >> 2, 修邊碼: >> Y, 重量碼: >> AW, 鋼捲捲向: >> O, 鍍層碼: >> AZ50, | F:保證1/2 ASTM 厚度公差
PPGL | 2505EFE061/008 | 1. ●依旭台背面（正面漆塗料）發泡黏著性不佳（CC250503），要確認背面是否要發泡● (OFP00739)-{.不符.} | 1. 製造標準為MS、ASTM或銷新加坡之訂單，若無技術指定優先用料，請優先使用國內料，勿使用ANFEN (OFP00406)-{.不符.} | 1. 製造標準為MS、ASTM或銷新加坡之訂單，若無技術指定優先用料，請優先使用國內料，勿使用ANFEN (OFP00406)-{.不符.} 2. 【提醒】！本單為直立式包裝，嚴禁鍍鋅或烤漆後以STAGGER捲取 (OFP00451)-{.不符.} 3. ※超耐候一系列用途要確認是否有英制公差需求，有英制公差需求時選配碼用ON027※ (OFP00680)-{.不符.} 4. ●依旭台背面（正面漆塗料）發泡黏著性不佳（CC250503），要確認背面是否要發泡● (OFP00739)-{.不符.} 5. 此經銷商有簽訂1/2厚度公差保證(無厚度變異),請調整冷軋與鍍鋅厚度公差管制範圍. 保證 ASTM 厚度公差 (OFP00180)-{.不符.} | 訂單:2505EFE061/008 CPL <生產備註> 事項如下 . 本單為烤漆背面大於等於25μ塗裝，軋延後不允許毛邊，請CPL注意修邊狀況 (RMK00124) . 【邊緣品質】此為烤漆背面25μ訂單，請加強檢視鋼捲：邊緣殘剪、側緣鋅渣或毛邊，因為會導致烤漆背面漆轉印正面 (RMK00126) . 除HGI/ HGL 訂單邊緣不噴油. 其餘皆側緣噴油 (RMK00285) . 【美加訂單生產注意事項-CPL】1.客戶美加地區訂單實施修邊刀最大使用顆數上限(20顆) (RMK00717) . 【美加訂單生產注意事項-CPL】2.排程備註:注意修邊品質與毛邊 (RMK00717) . 【美加訂單生產注意事項-CPL】3.去毛邊輥的管制：兩側壓力均設定1.0 kg/cm2 (RMK00717) | 訂單:2505EFE061/008 CR1 <生產備註> 事項如下 . 【邊緣品質】此為烤漆背面25μ訂單，請加強檢視鋼捲：邊緣殘剪、側緣鋅渣或毛邊，因為會導致烤漆背面漆轉印正面 (RMK00126) . 此經銷商保證平均厚度在1/2厚度公差內，厚度量測NG時，如單位長度符合範圍，請放行 (RMK00402) . 此客戶有保證 全板形 急峻度 ≦ 0.7% ( ≦ 12 I-UNIT ) (RMK00583) . 【美加訂單生產注意事項-CR】1.兩側各加開一個spot cooling增加冷卻效果。 (RMK00717) . 【美加訂單生產注意事項-CR】2.發生毛邊時，請降速生產減輕毛邊程度，暫留討論後再處置。 (RMK00717) | 訂單:2505EFE061/008 CR2 <生產備註> 事項如下 . 【邊緣品質】此為烤漆背面25μ訂單，請加強檢視鋼捲：邊緣殘剪、側緣鋅渣或毛邊，因為會導致烤漆背面漆轉印正面 (RMK00126) . 此經銷商保證平均厚度在1/2厚度公差內，厚度量測NG時，如單位長度符合範圍，請放行 (RMK00402) . 此客戶有保證 全板形 急峻度 ≦ 0.7% ( ≦ 12 I-UNIT ) (RMK00583) . 【美加訂單生產注意事項-CR】1.兩側各加開一個spot cooling增加冷卻效果。 (RMK00717) . 【美加訂單生產注意事項-CR】2.發生毛邊時，請降速生產減輕毛邊程度，暫留討論後再處置。 (RMK00717) | 訂單:2505EFE061/008 CG1 <生產備註> 事項如下 . 鍍鋅表面不可有鋅痕、壓痕、凹陷、及刮傷 、應變痕等。 (RMK00054) . 【邊緣品質】此為烤漆背面25μ訂單，請加強檢視鋼捲：邊緣殘剪、側緣鋅渣或毛邊，因為會導致烤漆背面漆轉印正面 (RMK00126) . 本單於烤漆正背面都塗裝正面漆，因此鍍鋅請管制背面表面品質比照正面 (RMK00363) . 此經銷商保證平均厚度在1/2厚度公差內，厚度量測NG時，如單位長度符合範圍，請放行 (RMK00402) . 此客戶有保證 全板形 急峻度 ≦ 0.7% ( ≦ 12 I-UNIT ) (RMK00583) . 【美加訂單生產注意事項-CG1】副操確認完回控制室後，於生產排程鋼號旁簽名紀錄，以利後續追查(該排程生產完，排程單將保留)。 (RMK00717) . 【美加訂單生產注意事項-CG1】中央段副操每顆銲道出Pot時觀察銲道同時，確認Beaver Tail與鋼板接觸之Guide Roll羊毛氈狀況，並適時添加潤滑油(避免乾掉)。 (RMK00717) | 訂單:2505EFE061/008 CG2 <生產備註> 事項如下 . 鍍鋅表面不可有鋅痕、壓痕、凹陷、及刮傷 、應變痕等。 (RMK00054) . 【邊緣品質】此為烤漆背面25μ訂單，請加強檢視鋼捲：邊緣殘剪、側緣鋅渣或毛邊，因為會導致烤漆背面漆轉印正面 (RMK00126) . 本單於烤漆正背面都塗裝正面漆，因此鍍鋅請管制背面表面品質比照正面 (RMK00363) . 此經銷商保證平均厚度在1/2厚度公差內，厚度量測NG時，如單位長度符合範圍，請放行 (RMK00402) . 此客戶有保證 全板形 急峻度 ≦ 0.7% ( ≦ 12 I-UNIT ) (RMK00583) . 【美加訂單生產注意事項-CG2】1.使用SUB-NOZZLE (RMK00717) | 訂單:2505EFE061/008 CC1 <生產備註> 事項如下 . 正面面漆(20U)及正面總膜厚(25U)要求管制90%以上之膜厚,未達標準降級. (RMK00054) . 若背面面漆(20U)及背面總膜厚(25U)時要求管制90%以上之膜厚,未達標準降級 (RMK00054) . 面漆=18U(90%)~請購基準22U(110%),標準板總膜厚=5+20U(100%面漆). (RMK00054) . 30CM*全寬*留1塊給LAB及1塊給塗料商, (RMK00054) . 【邊緣品質】此為烤漆背面25μ訂單，請加強檢視鋼捲：邊緣殘剪、側緣鋅渣或毛邊，因為會導致烤漆背面漆轉印正面 (RMK00126) . 【色差】1.1.此客戶對面漆(非B開頭之色碼)目視色差要求較高,請依限度樣本進行目視色差管制★--->發生過訴賠 (RMK00248) . 【色差】1.2.若針對特殊顏色需特別管理時，請品檢忽略1.1.的規定以特別規定為主 (RMK00248) . 此經銷商保證平均厚度在1/2厚度公差內，厚度量測NG時，如單位長度符合範圍，請放行 (RMK00402) . 【捲取】注意！本單為直立式包裝。禁用STAGGER捲取送包裝！送RCL重處理例外。 (RMK00512) . 此客戶有保證 全板形 急峻度 ≦ 0.7% ( ≦ 12 I-UNIT ) (RMK00583) . 【美加訂單生產注意事項-CCP】1.請烤漆入口依照正背面漆鋼捲投向規定進行鋼捲投入。 (RMK00717) . 【美加訂單生產注意事項-CCP】2.烤漆入口依照鋼捲投向規定進行鋼捲投入。(CR1/CG1 CR2/CG2-->正向入料。CR1/CG2 CR2/CG1-->反向入料) (RMK00717) . 【美加訂單生產注意事項-CCP】3.此訂單背面漆一律採Nature塗裝，塗裝黏度設定40秒以上 (RMK00717) | 訂單:2505EFE061/008 CC2 <生產備註> 事項如下 . 正面面漆(20U)及正面總膜厚(25U)要求管制90%以上之膜厚,未達標準降級. (RMK00054) . 若背面面漆(20U)及背面總膜厚(25U)時要求管制90%以上之膜厚,未達標準降級 (RMK00054) . 面漆=18U(90%)~請購基準22U(110%),標準板總膜厚=5+20U(100%面漆). (RMK00054) . 30CM*全寬*留1塊給LAB及1塊給塗料商, (RMK00054) . 【邊緣品質】此為烤漆背面25μ訂單，請加強檢視鋼捲：邊緣殘剪、側緣鋅渣或毛邊，因為會導致烤漆背面漆轉印正面 (RMK00126) . 【色差】1.1.此客戶對面漆(非B開頭之色碼)目視色差要求較高,請依限度樣本進行目視色差管制★--->發生過訴賠 (RMK00248) . 【色差】1.2.若針對特殊顏色需特別管理時，請品檢忽略1.1.的規定以特別規定為主 (RMK00248) . 此經銷商保證平均厚度在1/2厚度公差內，厚度量測NG時，如單位長度符合範圍，請放行 (RMK00402) . 【捲取】注意！本單為直立式包裝。禁用STAGGER捲取送包裝！送RCL重處理例外。 (RMK00512) . 此客戶有保證 全板形 急峻度 ≦ 0.7% ( ≦ 12 I-UNIT ) (RMK00583) . 【美加訂單生產注意事項-CCP】1.請烤漆入口依照正背面漆鋼捲投向規定進行鋼捲投入。 (RMK00717) . 【美加訂單生產注意事項-CCP】2.烤漆入口依照鋼捲投向規定進行鋼捲投入。(CR1/CG1 CR2/CG2-->正向入料。CR1/CG2 CR2/CG1-->反向入料) (RMK00717) . 【美加訂單生產注意事項-CCP】3.此訂單背面漆一律採Nature塗裝，塗裝黏度設定40秒以上 (RMK00717) | 訂單:2505EFE061/008 RCL <生產備註> 事項如下 . 【捲取】注意！本單為直立式包裝。禁用STAGGER捲取送包裝！送RCL重處理例外。 (RMK00512) | 訂單:2505EFE061/008 CCPK 無 <生產備註> 事項 | 訂單:2505EFE061/008 CGQC <品檢備註> 事項如下 . 【邊緣品質】此為烤漆背面25μ訂單，請加強檢視鋼捲：邊緣殘剪、側緣鋅渣或毛邊，因為會導致烤漆背面漆轉印正面 (RMK00126) . 本單於烤漆正背面都塗裝正面漆，因此鍍鋅請管制背面表面品質比照正面 (RMK00363) | 訂單:2505EFE061/008 CCQC <品檢備註> 事項如下 . 【邊緣品質】此為烤漆背面25μ訂單，請加強檢視鋼捲：邊緣殘剪、側緣鋅渣或毛邊，因為會導致烤漆背面漆轉印正面 (RMK00126) . 【色差】1.1.此客戶對面漆(非B開頭之色碼)目視色差要求較高,請依限度樣本進行目視色差管制★--->發生過訴賠 (RMK00248) . 【色差】1.2.若針對特殊顏色需特別管理時，請品檢忽略1.1.的規定以特別規定為主 (RMK00248) . 【捲取】注意！本單為直立式包裝。禁用STAGGER捲取送包裝！送RCL重處理例外。 (RMK00512) | 訂單:2505EFE061/008 TOL 無 <生產備註> 事項 |  | 訂單 2505EFE061/008 修改記錄如下: 20250609 09:20:31 (06023) 退火碼: >> S1, 用途碼: >> COG003, 背面標示: >> S000, 訂單背面顏色(五碼): >> SWH5V, 背面漆膜厚: >> 25, 背面漆塗漆型式幾塗幾烤: >> 2, 鉻酸鹽: >> Z, 訂單厚度: >> 0.024, 訂單重: >> 40, 重量容許率(下限): >> 10, 重量容許率(上限): >> 10, 訂單寬度: >> 48, 鍍製方式: >> AC, 鋼捲內徑: >> 508, 鋼捲下限重: >> 3, 鋼捲上限重: >> 4.5, 壓花條件碼: >> -, 表面花紋: >> R, 綠色識別碼: >> -, 印刷輥號: >> -, 產品代碼: >> PPGL, 皮膜碼: >> -, 單位別: >> I, 油品種類: >> Z, 塗油量: >> Z, 包裝代碼: >> E0 , 保護膜碼: >> -, 客戶試片取樣型式: >> -, 調質碼: >> S, 套筒碼: >> P , 規格: >> A792SSGR33, 製造標準: >> ASTM, 表面處理劑種類: >> Z, 表面處理劑塗佈量: >> Z, 伸長率測試: >> N, 硬度測試碼: >> N, 抗拉強度測試: >> N, 降伏強度測試: >> N, 厚度變異: >> 0, 訂單正面顏色(五碼): >> SYH46, 正面漆膜厚: >> 25, 正面漆塗漆型式幾塗幾烤: >> 2, 修邊碼: >> Y, 重量碼: >> AW, 鋼捲捲向: >> O, 鍍層碼: >> AZ50, | F:保證1/2 ASTM 厚度公差
PPGL | 2505EFE061/009 | 1. ●依旭台背面（正面漆塗料）發泡黏著性不佳（CC250503），要確認背面是否要發泡● (OFP00739)-{.不符.} | 1. 製造標準為MS、ASTM或銷新加坡之訂單，若無技術指定優先用料，請優先使用國內料，勿使用ANFEN (OFP00406)-{.不符.} | 1. CQ CR厚度超過0.7MM後要注意CR1與CR2修邊寬度要確認 (OFP00157)-{.不符.} 2. 製造標準為MS、ASTM或銷新加坡之訂單，若無技術指定優先用料，請優先使用國內料，勿使用ANFEN (OFP00406)-{.不符.} 3. 【提醒】！本單為直立式包裝，嚴禁鍍鋅或烤漆後以STAGGER捲取 (OFP00451)-{.不符.} 4. 【提醒 審單人員】CR≧0.6 要於烤漆備註調降 PMT等相關。★KP抗塵PVDF不受此限 (OFP00509)-{.不符.} 5. ※超耐候一系列用途要確認是否有英制公差需求，有英制公差需求時選配碼用ON027※ (OFP00680)-{.不符.} 6. ●依旭台背面（正面漆塗料）發泡黏著性不佳（CC250503），要確認背面是否要發泡● (OFP00739)-{.不符.} 7. 此經銷商有簽訂1/2厚度公差保證(無厚度變異),請調整冷軋與鍍鋅厚度公差管制範圍. 保證 ASTM 厚度公差 (OFP00180)-{.不符.} | 訂單:2505EFE061/009 CPL <生產備註> 事項如下 . 本單為烤漆背面大於等於25μ塗裝，軋延後不允許毛邊，請CPL注意修邊狀況 (RMK00124) . 【邊緣品質】此為烤漆背面25μ訂單，請加強檢視鋼捲：邊緣殘剪、側緣鋅渣或毛邊，因為會導致烤漆背面漆轉印正面 (RMK00126) . 除HGI/ HGL 訂單邊緣不噴油. 其餘皆側緣噴油 (RMK00285) . 【美加訂單生產注意事項-CPL】1.客戶美加地區訂單實施修邊刀最大使用顆數上限(20顆) (RMK00717) . 【美加訂單生產注意事項-CPL】2.排程備註:注意修邊品質與毛邊 (RMK00717) . 【美加訂單生產注意事項-CPL】3.去毛邊輥的管制：兩側壓力均設定1.0 kg/cm2 (RMK00717) | 訂單:2505EFE061/009 CR1 <生產備註> 事項如下 . 【邊緣品質】此為烤漆背面25μ訂單，請加強檢視鋼捲：邊緣殘剪、側緣鋅渣或毛邊，因為會導致烤漆背面漆轉印正面 (RMK00126) . 此經銷商保證平均厚度在1/2厚度公差內，厚度量測NG時，如單位長度符合範圍，請放行 (RMK00402) . 此客戶有保證 全板形 急峻度 ≦ 0.7% ( ≦ 12 I-UNIT ) (RMK00583) . 【美加訂單生產注意事項-CR】1.兩側各加開一個spot cooling增加冷卻效果。 (RMK00717) . 【美加訂單生產注意事項-CR】2.發生毛邊時，請降速生產減輕毛邊程度，暫留討論後再處置。 (RMK00717) | 訂單:2505EFE061/009 CR2 <生產備註> 事項如下 . 【邊緣品質】此為烤漆背面25μ訂單，請加強檢視鋼捲：邊緣殘剪、側緣鋅渣或毛邊，因為會導致烤漆背面漆轉印正面 (RMK00126) . 此經銷商保證平均厚度在1/2厚度公差內，厚度量測NG時，如單位長度符合範圍，請放行 (RMK00402) . 此客戶有保證 全板形 急峻度 ≦ 0.7% ( ≦ 12 I-UNIT ) (RMK00583) . 【美加訂單生產注意事項-CR】1.兩側各加開一個spot cooling增加冷卻效果。 (RMK00717) . 【美加訂單生產注意事項-CR】2.發生毛邊時，請降速生產減輕毛邊程度，暫留討論後再處置。 (RMK00717) | 訂單:2505EFE061/009 CG1 <生產備註> 事項如下 . 鍍鋅表面不可有鋅痕、壓痕、凹陷、及刮傷 、應變痕等。 (RMK00054) . 【邊緣品質】此為烤漆背面25μ訂單，請加強檢視鋼捲：邊緣殘剪、側緣鋅渣或毛邊，因為會導致烤漆背面漆轉印正面 (RMK00126) . 本單於烤漆正背面都塗裝正面漆，因此鍍鋅請管制背面表面品質比照正面 (RMK00363) . 此經銷商保證平均厚度在1/2厚度公差內，厚度量測NG時，如單位長度符合範圍，請放行 (RMK00402) . 此客戶有保證 全板形 急峻度 ≦ 0.7% ( ≦ 12 I-UNIT ) (RMK00583) . 【美加訂單生產注意事項-CG1】副操確認完回控制室後，於生產排程鋼號旁簽名紀錄，以利後續追查(該排程生產完，排程單將保留)。 (RMK00717) . 【美加訂單生產注意事項-CG1】中央段副操每顆銲道出Pot時觀察銲道同時，確認Beaver Tail與鋼板接觸之Guide Roll羊毛氈狀況，並適時添加潤滑油(避免乾掉)。 (RMK00717) | 訂單:2505EFE061/009 CG2 <生產備註> 事項如下 . 鍍鋅表面不可有鋅痕、壓痕、凹陷、及刮傷 、應變痕等。 (RMK00054) . 【邊緣品質】此為烤漆背面25μ訂單，請加強檢視鋼捲：邊緣殘剪、側緣鋅渣或毛邊，因為會導致烤漆背面漆轉印正面 (RMK00126) . 本單於烤漆正背面都塗裝正面漆，因此鍍鋅請管制背面表面品質比照正面 (RMK00363) . 此經銷商保證平均厚度在1/2厚度公差內，厚度量測NG時，如單位長度符合範圍，請放行 (RMK00402) . 此客戶有保證 全板形 急峻度 ≦ 0.7% ( ≦ 12 I-UNIT ) (RMK00583) . 【美加訂單生產注意事項-CG2】1.使用SUB-NOZZLE (RMK00717) | 訂單:2505EFE061/009 CC1 <生產備註> 事項如下 . 【PMT】1.1.因為CR厚 0.727 mm，TOP 標準PMT以237℃去計算 (RMK-E_CHIN) . 正面面漆(20U)及正面總膜厚(25U)要求管制90%以上之膜厚,未達標準降級. (RMK00054) . 若背面面漆(20U)及背面總膜厚(25U)時要求管制90%以上之膜厚,未達標準降級 (RMK00054) . 面漆=18U(90%)~請購基準22U(110%),標準板總膜厚=5+20U(100%面漆). (RMK00054) . 30CM*全寬*留1塊給LAB及1塊給塗料商, (RMK00054) . 【邊緣品質】此為烤漆背面25μ訂單，請加強檢視鋼捲：邊緣殘剪、側緣鋅渣或毛邊，因為會導致烤漆背面漆轉印正面 (RMK00126) . 【色差】1.1.此客戶對面漆(非B開頭之色碼)目視色差要求較高,請依限度樣本進行目視色差管制★--->發生過訴賠 (RMK00248) . 【色差】1.2.若針對特殊顏色需特別管理時，請品檢忽略1.1.的規定以特別規定為主 (RMK00248) . 此經銷商保證平均厚度在1/2厚度公差內，厚度量測NG時，如單位長度符合範圍，請放行 (RMK00402) . 【捲取】注意！本單為直立式包裝。禁用STAGGER捲取送包裝！送RCL重處理例外。 (RMK00512) . 【PMT】1.2.CC2計算完後面漆每個ZONE 爐溫各降8℃為最終爐溫 (RMK00568) . 【PMT】1.3.CC2因爐溫各降8℃為最終爐溫，請股長於TEST時 確實量測板溫 (RMK00568) . 【PMT】1.4.若發現PMT不足，請上調ZONE溫度並回饋工程師 (RMK00568) . 【PMT】1.5.品檢注意！因標準PMT有下修請注意MEK測試 (RMK00568) . 【PMT】1.6.厚板少生產，請領班量測板溫並記錄之 (RMK00568) . 此客戶有保證 全板形 急峻度 ≦ 0.7% ( ≦ 12 I-UNIT ) (RMK00583) . 【水痕】因TOP 為YCP 近似深黑色水痕可能嚴重，因此指定CC1生產注意W/Q 使用純水與水量控制 (RMK00588) . 【水痕】因YCP 近似深黑色水痕可能嚴重，因此指定CC1生產注意W/Q 使用純水與水量控制 (RMK00596) . 【美加訂單生產注意事項-CCP】1.請烤漆入口依照正背面漆鋼捲投向規定進行鋼捲投入。 (RMK00717) . 【美加訂單生產注意事項-CCP】2.烤漆入口依照鋼捲投向規定進行鋼捲投入。(CR1/CG1 CR2/CG2-->正向入料。CR1/CG2 CR2/CG1-->反向入料) (RMK00717) . 【美加訂單生產注意事項-CCP】3.此訂單背面漆一律採Nature塗裝，塗裝黏度設定40秒以上 (RMK00717) | 訂單:2505EFE061/009 CC2 <生產備註> 事項如下 . 【PMT】1.1.因為CR厚 0.727 mm，TOP 標準PMT以237℃去計算 (RMK-E_CHIN) . 正面面漆(20U)及正面總膜厚(25U)要求管制90%以上之膜厚,未達標準降級. (RMK00054) . 若背面面漆(20U)及背面總膜厚(25U)時要求管制90%以上之膜厚,未達標準降級 (RMK00054) . 面漆=18U(90%)~請購基準22U(110%),標準板總膜厚=5+20U(100%面漆). (RMK00054) . 30CM*全寬*留1塊給LAB及1塊給塗料商, (RMK00054) . 【邊緣品質】此為烤漆背面25μ訂單，請加強檢視鋼捲：邊緣殘剪、側緣鋅渣或毛邊，因為會導致烤漆背面漆轉印正面 (RMK00126) . 【色差】1.1.此客戶對面漆(非B開頭之色碼)目視色差要求較高,請依限度樣本進行目視色差管制★--->發生過訴賠 (RMK00248) . 【色差】1.2.若針對特殊顏色需特別管理時，請品檢忽略1.1.的規定以特別規定為主 (RMK00248) . 此經銷商保證平均厚度在1/2厚度公差內，厚度量測NG時，如單位長度符合範圍，請放行 (RMK00402) . 【捲取】注意！本單為直立式包裝。禁用STAGGER捲取送包裝！送RCL重處理例外。 (RMK00512) . 【PMT】1.2.CC2計算完後面漆每個ZONE 爐溫各降8℃為最終爐溫 (RMK00568) . 【PMT】1.3.CC2因爐溫各降8℃為最終爐溫，請股長於TEST時 確實量測板溫 (RMK00568) . 【PMT】1.4.若發現PMT不足，請上調ZONE溫度並回饋工程師 (RMK00568) . 【PMT】1.5.品檢注意！因標準PMT有下修請注意MEK測試 (RMK00568) . 【PMT】1.6.厚板少生產，請領班量測板溫並記錄之 (RMK00568) . 此客戶有保證 全板形 急峻度 ≦ 0.7% ( ≦ 12 I-UNIT ) (RMK00583) . 【水痕】因TOP 為YCP 近似深黑色水痕可能嚴重，因此指定CC1生產注意W/Q 使用純水與水量控制 (RMK00588) . 【水痕】因YCP 近似深黑色水痕可能嚴重，因此指定CC1生產注意W/Q 使用純水與水量控制 (RMK00596) . 【美加訂單生產注意事項-CCP】1.請烤漆入口依照正背面漆鋼捲投向規定進行鋼捲投入。 (RMK00717) . 【美加訂單生產注意事項-CCP】2.烤漆入口依照鋼捲投向規定進行鋼捲投入。(CR1/CG1 CR2/CG2-->正向入料。CR1/CG2 CR2/CG1-->反向入料) (RMK00717) . 【美加訂單生產注意事項-CCP】3.此訂單背面漆一律採Nature塗裝，塗裝黏度設定40秒以上 (RMK00717) | 訂單:2505EFE061/009 RCL <生產備註> 事項如下 . 【捲取】注意！本單為直立式包裝。禁用STAGGER捲取送包裝！送RCL重處理例外。 (RMK00512) | 訂單:2505EFE061/009 CCPK 無 <生產備註> 事項 | 訂單:2505EFE061/009 CGQC <品檢備註> 事項如下 . 【邊緣品質】此為烤漆背面25μ訂單，請加強檢視鋼捲：邊緣殘剪、側緣鋅渣或毛邊，因為會導致烤漆背面漆轉印正面 (RMK00126) . 本單於烤漆正背面都塗裝正面漆，因此鍍鋅請管制背面表面品質比照正面 (RMK00363) | 訂單:2505EFE061/009 CCQC <品檢備註> 事項如下 . 【PMT】1.1.因為CR厚 0.727 mm，TOP 標準PMT以237℃去計算 (RMK-E_CHIN) . 【邊緣品質】此為烤漆背面25μ訂單，請加強檢視鋼捲：邊緣殘剪、側緣鋅渣或毛邊，因為會導致烤漆背面漆轉印正面 (RMK00126) . 【色差】1.1.此客戶對面漆(非B開頭之色碼)目視色差要求較高,請依限度樣本進行目視色差管制★--->發生過訴賠 (RMK00248) . 【色差】1.2.若針對特殊顏色需特別管理時，請品檢忽略1.1.的規定以特別規定為主 (RMK00248) . 【捲取】注意！本單為直立式包裝。禁用STAGGER捲取送包裝！送RCL重處理例外。 (RMK00512) . 【PMT】1.2.CC2計算完後面漆每個ZONE 爐溫各降8℃為最終爐溫 (RMK00568) . 【PMT】1.3.CC2因爐溫各降8℃為最終爐溫，請股長於TEST時 確實量測板溫 (RMK00568) . 【PMT】1.4.若發現PMT不足，請上調ZONE溫度並回饋工程師 (RMK00568) . 【PMT】1.5.品檢注意！因標準PMT有下修請注意MEK測試 (RMK00568) . 【PMT】1.6.厚板少生產，請領班量測板溫並記錄之 (RMK00568) . 【水痕】因TOP 為YCP 近似深黑色水痕可能嚴重，因此指定CC1生產注意W/Q 使用純水與水量控制 (RMK00588) | 訂單:2505EFE061/009 TOL 無 <生產備註> 事項 | 【PMT】1.1.因為CR厚 0.727 mm，TOP 標準PMT以237℃去計算^^/CC1/CC2/CCQC/^^ <<.E_CHIN 2025/06/11 11:34.>> | 訂單 2505EFE061/009 修改記錄如下: 20250609 09:20:33 (06023) 退火碼: >> S1, 用途碼: >> COG007, 背面標示: >> S000, 訂單背面顏色(五碼): >> SBH78, 背面漆膜厚: >> 25, 背面漆塗漆型式幾塗幾烤: >> 2, 鉻酸鹽: >> Z, 訂單厚度: >> 0.03, 訂單重: >> 40, 重量容許率(下限): >> 10, 重量容許率(上限): >> 10, 訂單寬度: >> 48, 鍍製方式: >> AC, 鋼捲內徑: >> 508, 鋼捲下限重: >> 3, 鋼捲上限重: >> 4.5, 壓花條件碼: >> -, 表面花紋: >> R, 綠色識別碼: >> -, 印刷輥號: >> -, 產品代碼: >> PPGL, 皮膜碼: >> -, 單位別: >> I, 油品種類: >> Z, 塗油量: >> Z, 包裝代碼: >> E0 , 保護膜碼: >> -, 客戶試片取樣型式: >> -, 調質碼: >> S, 套筒碼: >> P , 規格: >> A792SSGR33, 製造標準: >> ASTM, 表面處理劑種類: >> Z, 表面處理劑塗佈量: >> Z, 伸長率測試: >> N, 硬度測試碼: >> N, 抗拉強度測試: >> N, 降伏強度測試: >> N, 訂單正面顏色(五碼): >> SYT9P, 正面漆膜厚: >> 25, 正面漆塗漆型式幾塗幾烤: >> 2, 修邊碼: >> Y, 重量碼: >> AW, 鋼捲捲向: >> O, 鍍層碼: >> AZ50, | F:保證1/2 ASTM 厚度公差
PPGI | 2505EOE001/001 | 1. 確認訂單分切限重過小的原因 (OFP00158)-{.不符.} | 1. 製造標準為MS、ASTM或銷新加坡之訂單，若無技術指定優先用料，請優先使用國內料，勿使用ANFEN (OFP00406)-{.不符.} | 1. LWB4A(Z) 分切限重 MAX 7T (OFP00373)-{.不符.} 2. 製造標準為MS、ASTM或銷新加坡之訂單，若無技術指定優先用料，請優先使用國內料，勿使用ANFEN (OFP00406)-{.不符.} 3. 【提醒】！本單為直立式包裝，嚴禁鍍鋅或烤漆後以STAGGER捲取 (OFP00451)-{.不符.} 4. 此訂單厚度（0.248～0.6）可考慮朔元，看19條內部訂單寬度會不會太窄 (OFP00717)-{.不符.} | 訂單:2505EOE001/001 CPL <生產備註> 事項如下 . 除HGI/ HGL 訂單邊緣不噴油. 其餘皆側緣噴油 (RMK00285) | 訂單:2505EOE001/001 CR1 <生產備註> 事項如下 . 每組工輥生產之第一顆鋼捲, 檢查振動輥痕或砂輪痕 (RMK00307) | 訂單:2505EOE001/001 CR2 <生產備註> 事項如下 . 每組工輥生產之第一顆鋼捲, 檢查振動輥痕或砂輪痕 (RMK00307) | 訂單:2505EOE001/001 CG1 <生產備註> 事項如下 . 押條用途 注意鍍層量控制不超過 MAX 140 G/M2，以防烤漆TC性能不佳 (RMK00069) . 注意表面狀況(如不可有鋅痕,妊娠痕,壓痕,刮痕,凹陷.....等 等). (RMK00069) . 取2M試片目視或粉筆檢驗是否有凹陷,10CMX10CM面積內超過6點即降級或暫留並通知現場改善(客戶訴賠過及烤漆線退出). (RMK00069) | 訂單:2505EOE001/001 CG2 <生產備註> 事項如下 . 押條用途 注意鍍層量控制不超過 MAX 140 G/M2，以防烤漆TC性能不佳 (RMK00069) . 注意表面狀況(如不可有鋅痕,妊娠痕,壓痕,刮痕,凹陷.....等 等). (RMK00069) . 取2M試片目視或粉筆檢驗是否有凹陷,10CMX10CM面積內超過6點即降級或暫留並通知現場改善(客戶訴賠過及烤漆線退出). (RMK00069) | 訂單:2505EOE001/001 CC1 <生產備註> 事項如下 . ★注意毛邊限制：最大0.04mm。2023年發生過客訴★。 (RMK-E_CHIN) . 每顆鋼捲需標註鋼捲號碼及重量。 (RMK-E_CHIN) . 解捲方向：逆時針方向。 (RMK-E_CHIN) . 請以兩條皮帶繫固，兩顆鋼捲包裝一起。 (RMK-E_CHIN) . 每件限重MAX=2.5T (含棧板) (RMK-E_CHIN) . 分條代工寬度管制：55.7 ± 0.1 MM (RMK-E_CHIN) . 最終製程的下製程 = "TOL" (RMK-E_CHIN) . 烤漆代工分條之內部訂單2504AIX001/001(外部訂單 : 2505EOE001/001) (RMK-E_CHIN) . ★★★ TEST人員請注意 正背面都必須作 "耐羊毛氈試驗" ★★★ (RMK00069) . 【捲取】注意！本單為直立式包裝。禁用STAGGER捲取送包裝！送RCL重處理例外。 (RMK00512) . 【抽氣量】白色系在CC1生產時,FINISH抽氣量請設定250,如生產中發生色差b值異常升高,請股長再加大抽氣量因應 (RMK00560) . 【出口捲取注意！】因輕鋼架押條塗料捲取有打滑特性，請主操於捲取前橡膠套桶塗水。 (RMK00602) | 訂單:2505EOE001/001 CC2 <生產備註> 事項如下 . ★注意毛邊限制：最大0.04mm。2023年發生過客訴★。 (RMK-E_CHIN) . 每顆鋼捲需標註鋼捲號碼及重量。 (RMK-E_CHIN) . 解捲方向：逆時針方向。 (RMK-E_CHIN) . 請以兩條皮帶繫固，兩顆鋼捲包裝一起。 (RMK-E_CHIN) . 每件限重MAX=2.5T (含棧板) (RMK-E_CHIN) . 分條代工寬度管制：55.7 ± 0.1 MM (RMK-E_CHIN) . 最終製程的下製程 = "TOL" (RMK-E_CHIN) . 烤漆代工分條之內部訂單2504AIX001/001(外部訂單 : 2505EOE001/001) (RMK-E_CHIN) . ★★★ TEST人員請注意 正背面都必須作 "耐羊毛氈試驗" ★★★ (RMK00069) . 【捲取】注意！本單為直立式包裝。禁用STAGGER捲取送包裝！送RCL重處理例外。 (RMK00512) . 【抽氣量】白色系在CC1生產時,FINISH抽氣量請設定250,如生產中發生色差b值異常升高,請股長再加大抽氣量因應 (RMK00560) . 【出口捲取注意！】因輕鋼架押條塗料捲取有打滑特性，請主操於捲取前橡膠套桶塗水。 (RMK00602) | 訂單:2505EOE001/001 RCL <生產備註> 事項如下 . 【捲取】注意！本單為直立式包裝。禁用STAGGER捲取送包裝！送RCL重處理例外。 (RMK00512) | 訂單:2505EOE001/001 CCPK 無 <生產備註> 事項 | 訂單:2505EOE001/001 CGQC <品檢備註> 事項如下 . 押條用途 注意鍍層量控制不超過 MAX 140 G/M2，以防烤漆TC性能不佳 (RMK00069) | 訂單:2505EOE001/001 CCQC <品檢備註> 事項如下 . 【捲取】注意！本單為直立式包裝。禁用STAGGER捲取送包裝！送RCL重處理例外。 (RMK00512) . 【出口捲取注意！】因輕鋼架押條塗料捲取有打滑特性，請主操於捲取前橡膠套桶塗水。 (RMK00602) | 訂單:2505EOE001/001 TOL <生產備註> 事項如下 . ★注意毛邊限制：最大0.04mm。2023年發生過客訴★。 (RMK-E_CHIN) . 每顆鋼捲需標註鋼捲號碼及重量。 (RMK-E_CHIN) . 解捲方向：逆時針方向。 (RMK-E_CHIN) . 請以兩條皮帶繫固，兩顆鋼捲包裝一起。 (RMK-E_CHIN) . 每件限重MAX=2.5T (含棧板) (RMK-E_CHIN) . 分條代工寬度管制：55.7 ± 0.1 MM (RMK-E_CHIN) . 最終製程的下製程 = "TOL" (RMK-E_CHIN) . 烤漆代工分條之內部訂單2504AIX001/001(外部訂單 : 2505EOE001/001) (RMK-E_CHIN) | 烤漆代工分條之內部訂單2504AIX001/001(外部訂單 : 2505EOE001/001)^^/CC1/CC2/TOL/^^ <<.E_CHIN 2025/04/25 09:05.>> 最終製程的下製程 = "TOL"^^/CC1/CC2/TOL/^^ <<.E_CHIN 2025/04/25 09:05.>> 分條代工寬度管制：55.7 ± 0.1 MM^^/CC1/CC2/TOL/^^ <<.E_CHIN 2025/04/25 09:05.>> 每件限重MAX=2.5T (含棧板)^^/CC1/CC2/TOL/^^ <<.E_CHIN 2025/04/25 09:05.>> 請以兩條皮帶繫固，兩顆鋼捲包裝一起。^^/CC1/CC2/TOL/^^ <<.E_CHIN 2025/04/25 09:05.>> 解捲方向：逆時針方向。^^/CC1/CC2/TOL/^^ <<.E_CHIN 2025/04/25 09:05.>> 每顆鋼捲需標註鋼捲號碼及重量。^^/CC1/CC2/TOL/^^ <<.E_CHIN 2025/04/25 09:06.>> ★注意毛邊限制：最大0.04mm。2023年發生過客訴★。^^/CC1/CC2/TOL/^^ <<.E_CHIN 2025/04/25 09:06.>> | 訂單 2505EOE001/001 修改記錄如下: 20250324 10:17:36 (22021) 退火碼: >> S1, 用途碼: >> CIR001, 背面標示: >> S000, 訂單背面顏色(五碼): >> BBF4K, 背面漆膜厚: >> NOM, 背面漆塗漆型式幾塗幾烤: >> 2, 鉻酸鹽: >> Z, 訂單厚度: >> 0.5, 訂單重: >> 20, 重量容許率(下限): >> 10, 重量容許率(上限): >> 10, 訂單寬度: >> 55.8, 鍍製方式: >> BC, 鋼捲內徑: >> 508, 鋼捲下限重: >> 1, 鋼捲上限重: >> 2.5, 壓花條件碼: >> -, 表面花紋: >> Z, 綠色識別碼: >> -, 印刷輥號: >> -, 產品代碼: >> PPGI, 皮膜碼: >> -, 單位別: >> M, 油品種類: >> Z, 塗油量: >> Z, 包裝代碼: >> W5 , 保護膜碼: >> -, 客戶試片取樣型式: >> -, 調質碼: >> S, 套筒碼: >> N , 規格: >> A653MCQ, 製造標準: >> ASTM, 表面處理劑種類: >> Z, 表面處理劑塗佈量: >> Z, 伸長率測試: >> N, 硬度測試碼: >> N, 抗拉強度測試: >> N, 降伏強度測試: >> N, 厚度變異: >> 0, 訂單正面顏色(五碼): >> LWB4A, 正面漆膜厚: >> 25, 正面漆塗漆型式幾塗幾烤: >> 2, 修邊碼: >> Y, 重量碼: >> AW, 鋼捲捲向: >> O, 鍍層碼: >> Z120, | *: | [訂單訊息通知] 2025/04/14 上午 08:32:36 *** (張芬芬 >> 通知 >> DongZe Wu, Winnie Chang, Emily Hong, Edwy Chin, Sherry Shan, YuLung Kung, Y.L. Liu, Julian Liu, Sony Su, YunTung Li) 訊息 : 大偉, 請告知 熱軋寬度要配多少,謝謝 [訂單訊息通知] 2025/04/14 上午 10:55:44 *** (秦大維 >> 通知 >> Winnie Chang, Emily Hong) 訊息 : 同 2412EOE001/003 配 SAE1008 2.2*1020 即可
PPGL | 2506AIX001/001 | 1. ●依旭台背面（正面漆塗料）發泡黏著性不佳（CC250503），要確認背面是否要發泡● (OFP00739)-{.不符.} | 1. 製造標準為MS、ASTM或銷新加坡之訂單，若無技術指定優先用料，請優先使用國內料，勿使用ANFEN (OFP00406)-{.不符.} | 1. 製造標準為MS、ASTM或銷新加坡之訂單，若無技術指定優先用料，請優先使用國內料，勿使用ANFEN (OFP00406)-{.不符.} 2. ※超耐候一系列用途要確認是否有英制公差需求，有英制公差需求時選配碼用ON027※ (OFP00680)-{.不符.} 3. ●依旭台背面（正面漆塗料）發泡黏著性不佳（CC250503），要確認背面是否要發泡● (OFP00739)-{.不符.} 4. 此經銷商有簽訂1/2厚度公差保證(無厚度變異),請調整冷軋與鍍鋅厚度公差管制範圍. 保證 ASTM 厚度公差 (OFP00180)-{.不符.} | 訂單:2506AIX001/001 CPL <生產備註> 事項如下 . 本單業務：吳佩婷 (RMK-E_CHIN) . ★.這是送外分條訂單，有缺陷要切除時請注意一下，免得重量不足★ (RMK-E_CHIN) . 分條訂單，超寬可放行。若寬度不足請回饋各線 TED工程師 (RMK-E_CHIN) . ※※※本單微分條訂單，鋼捲實測寬度≧1225 mm，邊緣管制烤漆轉印單邊≦3 mm 可放行※※※ (RMK-E_CHIN) . 本單為烤漆背面大於等於25μ塗裝，軋延後不允許毛邊，請CPL注意修邊狀況 (RMK00124) . 【邊緣品質】此為烤漆背面25μ訂單，請加強檢視鋼捲：邊緣殘剪、側緣鋅渣或毛邊，因為會導致烤漆背面漆轉印正面 (RMK00126) . 除HGI/ HGL 訂單邊緣不噴油. 其餘皆側緣噴油 (RMK00285) | 訂單:2506AIX001/001 CR1 <生產備註> 事項如下 . 本單業務：吳佩婷 (RMK-E_CHIN) . ★.這是送外分條訂單，有缺陷要切除時請注意一下，免得重量不足★ (RMK-E_CHIN) . 分條訂單，超寬可放行。若寬度不足請回饋各線 TED工程師 (RMK-E_CHIN) . ※※※本單微分條訂單，鋼捲實測寬度≧1225 mm，邊緣管制烤漆轉印單邊≦3 mm 可放行※※※ (RMK-E_CHIN) . 【邊緣品質】此為烤漆背面25μ訂單，請加強檢視鋼捲：邊緣殘剪、側緣鋅渣或毛邊，因為會導致烤漆背面漆轉印正面 (RMK00126) . 此經銷商保證平均厚度在1/2厚度公差內，厚度量測NG時，如單位長度符合範圍，請放行 (RMK00402) . 此客戶有保證 全板形 急峻度 ≦ 0.7% ( ≦ 12 I-UNIT ) (RMK00583) | 訂單:2506AIX001/001 CR2 <生產備註> 事項如下 . 本單業務：吳佩婷 (RMK-E_CHIN) . ★.這是送外分條訂單，有缺陷要切除時請注意一下，免得重量不足★ (RMK-E_CHIN) . 分條訂單，超寬可放行。若寬度不足請回饋各線 TED工程師 (RMK-E_CHIN) . ※※※本單微分條訂單，鋼捲實測寬度≧1225 mm，邊緣管制烤漆轉印單邊≦3 mm 可放行※※※ (RMK-E_CHIN) . 【邊緣品質】此為烤漆背面25μ訂單，請加強檢視鋼捲：邊緣殘剪、側緣鋅渣或毛邊，因為會導致烤漆背面漆轉印正面 (RMK00126) . 此經銷商保證平均厚度在1/2厚度公差內，厚度量測NG時，如單位長度符合範圍，請放行 (RMK00402) . 此客戶有保證 全板形 急峻度 ≦ 0.7% ( ≦ 12 I-UNIT ) (RMK00583) | 訂單:2506AIX001/001 CG1 <生產備註> 事項如下 . 本單業務：吳佩婷 (RMK-E_CHIN) . ★.這是送外分條訂單，有缺陷要切除時請注意一下，免得重量不足★ (RMK-E_CHIN) . ★本單烤漆最終分切目標區間可為：1.5～11.7 噸★ (RMK-E_CHIN) . 分條訂單，超寬可放行。若寬度不足請回饋各線 TED工程師 (RMK-E_CHIN) . ※※※本單微分條訂單，鋼捲實測寬度≧1225 mm，邊緣管制烤漆轉印單邊≦3 mm 可放行※※※ (RMK-E_CHIN) . 鍍鋅表面不可有鋅痕、壓痕、凹陷、及刮傷 、應變痕等。 (RMK00054) . 【邊緣品質】此為烤漆背面25μ訂單，請加強檢視鋼捲：邊緣殘剪、側緣鋅渣或毛邊，因為會導致烤漆背面漆轉印正面 (RMK00126) . 本單於烤漆正背面都塗裝正面漆，因此鍍鋅請管制背面表面品質比照正面 (RMK00363) . 此經銷商保證平均厚度在1/2厚度公差內，厚度量測NG時，如單位長度符合範圍，請放行 (RMK00402) . 此客戶有保證 全板形 急峻度 ≦ 0.7% ( ≦ 12 I-UNIT ) (RMK00583) | 訂單:2506AIX001/001 CG2 <生產備註> 事項如下 . 本單業務：吳佩婷 (RMK-E_CHIN) . ★.這是送外分條訂單，有缺陷要切除時請注意一下，免得重量不足★ (RMK-E_CHIN) . ★本單烤漆最終分切目標區間可為：1.5～11.7 噸★ (RMK-E_CHIN) . 分條訂單，超寬可放行。若寬度不足請回饋各線 TED工程師 (RMK-E_CHIN) . ※※※本單微分條訂單，鋼捲實測寬度≧1225 mm，邊緣管制烤漆轉印單邊≦3 mm 可放行※※※ (RMK-E_CHIN) . 鍍鋅表面不可有鋅痕、壓痕、凹陷、及刮傷 、應變痕等。 (RMK00054) . 【邊緣品質】此為烤漆背面25μ訂單，請加強檢視鋼捲：邊緣殘剪、側緣鋅渣或毛邊，因為會導致烤漆背面漆轉印正面 (RMK00126) . 本單於烤漆正背面都塗裝正面漆，因此鍍鋅請管制背面表面品質比照正面 (RMK00363) . 此經銷商保證平均厚度在1/2厚度公差內，厚度量測NG時，如單位長度符合範圍，請放行 (RMK00402) . 此客戶有保證 全板形 急峻度 ≦ 0.7% ( ≦ 12 I-UNIT ) (RMK00583) | 訂單:2506AIX001/001 CC1 <生產備註> 事項如下 . 本單業務：吳佩婷 (RMK-E_CHIN) . 烤漆出口請盡量朝分切限重上限分切（以減少包裝數） (RMK-E_CHIN) . ★.這是送外分條訂單，有缺陷要切除時請注意一下，免得重量不足★ (RMK-E_CHIN) . ★本單烤漆最終分切目標區間可為：1.5～11.7 噸★ (RMK-E_CHIN) . 分條訂單，超寬可放行。若寬度不足請回饋各線 TED工程師 (RMK-E_CHIN) . ※※※本單微分條訂單，鋼捲實測寬度≧1225 mm，邊緣管制烤漆轉印單邊≦3 mm 可放行※※※ (RMK-E_CHIN) . 最終製程的下製程 = "TOL" (RMK-E_CHIN) . 烤漆代工分條之內部訂單 2506AIX001/001 (外部訂單 : 2507EOE001/001) (RMK-E_CHIN) . 正面面漆(20U)及正面總膜厚(25U)要求管制90%以上之膜厚,未達標準降級. (RMK00054) . 若背面面漆(20U)及背面總膜厚(25U)時要求管制90%以上之膜厚,未達標準降級 (RMK00054) . 面漆=18U(90%)~請購基準22U(110%),標準板總膜厚=5+20U(100%面漆). (RMK00054) . 30CM*全寬*留1塊給LAB及1塊給塗料商, (RMK00054) . 【邊緣品質】此為烤漆背面25μ訂單，請加強檢視鋼捲：邊緣殘剪、側緣鋅渣或毛邊，因為會導致烤漆背面漆轉印正面 (RMK00126) . 【色差】1.1.此客戶對面漆(非B開頭之色碼)目視色差要求較高,請依限度樣本進行目視色差管制★--->發生過訴賠 (RMK00248) . 【色差】1.2.若針對特殊顏色需特別管理時，請品檢忽略1.1.的規定以特別規定為主 (RMK00248) . 此經銷商保證平均厚度在1/2厚度公差內，厚度量測NG時，如單位長度符合範圍，請放行 (RMK00402) . 此客戶有保證 全板形 急峻度 ≦ 0.7% ( ≦ 12 I-UNIT ) (RMK00583) . 【水痕】因TOP 為YCP 近似深黑色水痕可能嚴重，因此指定CC1生產注意W/Q 使用純水與水量控制 (RMK00588) . 【水痕】因YCP 近似深黑色水痕可能嚴重，因此指定CC1生產注意W/Q 使用純水與水量控制 (RMK00596) | 訂單:2506AIX001/001 CC2 <生產備註> 事項如下 . 本單業務：吳佩婷 (RMK-E_CHIN) . 烤漆出口請盡量朝分切限重上限分切（以減少包裝數） (RMK-E_CHIN) . ★.這是送外分條訂單，有缺陷要切除時請注意一下，免得重量不足★ (RMK-E_CHIN) . ★本單烤漆最終分切目標區間可為：1.5～11.7 噸★ (RMK-E_CHIN) . 分條訂單，超寬可放行。若寬度不足請回饋各線 TED工程師 (RMK-E_CHIN) . ※※※本單微分條訂單，鋼捲實測寬度≧1225 mm，邊緣管制烤漆轉印單邊≦3 mm 可放行※※※ (RMK-E_CHIN) . 最終製程的下製程 = "TOL" (RMK-E_CHIN) . 烤漆代工分條之內部訂單 2506AIX001/001 (外部訂單 : 2507EOE001/001) (RMK-E_CHIN) . 正面面漆(20U)及正面總膜厚(25U)要求管制90%以上之膜厚,未達標準降級. (RMK00054) . 若背面面漆(20U)及背面總膜厚(25U)時要求管制90%以上之膜厚,未達標準降級 (RMK00054) . 面漆=18U(90%)~請購基準22U(110%),標準板總膜厚=5+20U(100%面漆). (RMK00054) . 30CM*全寬*留1塊給LAB及1塊給塗料商, (RMK00054) . 【邊緣品質】此為烤漆背面25μ訂單，請加強檢視鋼捲：邊緣殘剪、側緣鋅渣或毛邊，因為會導致烤漆背面漆轉印正面 (RMK00126) . 【色差】1.1.此客戶對面漆(非B開頭之色碼)目視色差要求較高,請依限度樣本進行目視色差管制★--->發生過訴賠 (RMK00248) . 【色差】1.2.若針對特殊顏色需特別管理時，請品檢忽略1.1.的規定以特別規定為主 (RMK00248) . 此經銷商保證平均厚度在1/2厚度公差內，厚度量測NG時，如單位長度符合範圍，請放行 (RMK00402) . 此客戶有保證 全板形 急峻度 ≦ 0.7% ( ≦ 12 I-UNIT ) (RMK00583) . 【水痕】因TOP 為YCP 近似深黑色水痕可能嚴重，因此指定CC1生產注意W/Q 使用純水與水量控制 (RMK00588) . 【水痕】因YCP 近似深黑色水痕可能嚴重，因此指定CC1生產注意W/Q 使用純水與水量控制 (RMK00596) | 訂單:2506AIX001/001 RCL <生產備註> 事項如下 . 本單業務：吳佩婷 (RMK-E_CHIN) . ★.這是送外分條訂單，有缺陷要切除時請注意一下，免得重量不足★ (RMK-E_CHIN) | 訂單:2506AIX001/001 CCPK 無 <生產備註> 事項 | 訂單:2506AIX001/001 CGQC <品檢備註> 事項如下 . 本單業務：吳佩婷 (RMK-E_CHIN) . ★.這是送外分條訂單，有缺陷要切除時請注意一下，免得重量不足★ (RMK-E_CHIN) . ★本單烤漆最終分切目標區間可為：1.5～11.7 噸★ (RMK-E_CHIN) . 分條訂單，超寬可放行。若寬度不足請回饋各線 TED工程師 (RMK-E_CHIN) . ※※※本單微分條訂單，鋼捲實測寬度≧1225 mm，邊緣管制烤漆轉印單邊≦3 mm 可放行※※※ (RMK-E_CHIN) . 【邊緣品質】此為烤漆背面25μ訂單，請加強檢視鋼捲：邊緣殘剪、側緣鋅渣或毛邊，因為會導致烤漆背面漆轉印正面 (RMK00126) . 本單於烤漆正背面都塗裝正面漆，因此鍍鋅請管制背面表面品質比照正面 (RMK00363) | 訂單:2506AIX001/001 CCQC <品檢備註> 事項如下 . 本單業務：吳佩婷 (RMK-E_CHIN) . 烤漆出口請盡量朝分切限重上限分切（以減少包裝數） (RMK-E_CHIN) . ★.這是送外分條訂單，有缺陷要切除時請注意一下，免得重量不足★ (RMK-E_CHIN) . ★本單烤漆最終分切目標區間可為：1.5～11.7 噸★ (RMK-E_CHIN) . 分條訂單，超寬可放行。若寬度不足請回饋各線 TED工程師 (RMK-E_CHIN) . ※※※本單微分條訂單，鋼捲實測寬度≧1225 mm，邊緣管制烤漆轉印單邊≦3 mm 可放行※※※ (RMK-E_CHIN) . 【邊緣品質】此為烤漆背面25μ訂單，請加強檢視鋼捲：邊緣殘剪、側緣鋅渣或毛邊，因為會導致烤漆背面漆轉印正面 (RMK00126) . 【色差】1.1.此客戶對面漆(非B開頭之色碼)目視色差要求較高,請依限度樣本進行目視色差管制★--->發生過訴賠 (RMK00248) . 【色差】1.2.若針對特殊顏色需特別管理時，請品檢忽略1.1.的規定以特別規定為主 (RMK00248) . 【水痕】因TOP 為YCP 近似深黑色水痕可能嚴重，因此指定CC1生產注意W/Q 使用純水與水量控制 (RMK00588) | 訂單:2506AIX001/001 TOL <生產備註> 事項如下 . 最終製程的下製程 = "TOL" (RMK-E_CHIN) . 烤漆代工分條之內部訂單 2506AIX001/001 (外部訂單 : 2507EOE001/001) (RMK-E_CHIN) | 烤漆代工分條之內部訂單 2506AIX001/001 (外部訂單 : 2507EOE001/001)^^/CC1/CC2/TOL/^^ <<.E_CHIN 2025/06/17 10:11.>> 最終製程的下製程 = "TOL"^^/CC1/CC2/TOL/^^ <<.E_CHIN 2025/06/17 10:12.>> ※※※本單微分條訂單，鋼捲實測寬度≧1225 mm，邊緣管制烤漆轉印單邊≦3 mm 可放行※※※^^/CPL/CR1/CR2/CG1/CG2/CC1/CC2/CGQC/CCQC/^^ <<.E_CHIN 2025/06/17 10:13.>> 分條訂單，超寬可放行。若寬度不足請回饋各線 TED工程師^^/CPL/CR1/CR2/CG1/CG2/CC1/CC2/CGQC/CCQC/^^ <<.E_CHIN 2025/06/17 10:13.>> ★本單烤漆最終分切目標區間可為：1.5～11.7 噸★^^/CG1/CG2/CC1/CC2/CGQC/CCQC/^^ <<.E_CHIN 2025/06/17 10:14.>> ★.這是送外分條訂單，有缺陷要切除時請注意一下，免得重量不足★^^/CPL/CR1/CR2/CG1/CG2/CC1/CC2/CGQC/CCQC/RCL/^^ <<.E_CHIN 2025/06/17 10:15.>> 烤漆出口請盡量朝分切限重上限分切（以減少包裝數）^^/CC1/CC2/CCQC/^^ <<.E_CHIN 2025/06/17 10:15.>> 本單業務：吳佩婷^^/CPL/CR1/CR2/CG1/CG2/CC1/CC2/CGQC/CCQC/RCL/^^ <<.E_CHIN 2025/06/17 10:15.>> | 訂單 2506AIX001/001 修改記錄如下: 20250617 09:55:16 (94057) 退火碼: >> S1, 用途碼: >> COG007, 背面標示: >> S000, 訂單背面顏色(五碼): >> SBH78, 背面漆膜厚: >> 25, 背面漆塗漆型式幾塗幾烤: >> 2, 鉻酸鹽: >> Z, 訂單厚度: >> 0.02, 訂單重: >> 80, 重量容許率(下限): >> 10, 重量容許率(上限): >> 10, 訂單寬度: >> 48.228, 鍍製方式: >> AC, 鋼捲內徑: >> 508, 鋼捲下限重: >> 6, 鋼捲上限重: >> 8.4, 壓花條件碼: >> -, 表面花紋: >> R, 綠色識別碼: >> -, 印刷輥號: >> -, 產品代碼: >> PPGL, 皮膜碼: >> -, 單位別: >> I, 油品種類: >> Z, 塗油量: >> Z, 包裝代碼: >> D9 , 保護膜碼: >> -, 客戶試片取樣數量: >> 0, 客戶試片取樣型式: >> -, 調質碼: >> S, 套筒碼: >> P , 規格: >> A792SSGR33, 製造標準: >> ASTM, 表面處理劑種類: >> Z, 表面處理劑塗佈量: >> Z, 伸長率測試: >> N, 硬度測試碼: >> N, 抗拉強度測試: >> N, 降伏強度測試: >> N, 厚度變異: >> 0, 訂單正面顏色(五碼): >> SYT9P, 正面漆膜厚: >> 25, 正面漆塗漆型式幾塗幾烤: >> 2, 修邊碼: >> Y, 重量碼: >> AW, 鋼捲捲向: >> O, 鍍層碼: >> AZ50, | F:保證1/2 ASTM 厚度公差
PPGL | 2506DCD001/001 | 1. 警告！本用途只適用於高鍍層AZ250以上。有疑問請洽TDCC (OFP00433)-{.不符.} 2. 【提醒】確認本印刷訂單是否需特殊處理 (OFP00563)-{.不符.} 3. 避免客戶下單用途別與色碼不符 (用途碼:CHA020, 正面色碼:NYS3XS 不符)(OFP00029)-{.不符.} | 1. 部分大陸料含B元素超過CNS規範管制，故請原料CNS規範之訂單不要配大陸料 (OFP00684)-{.不符.} | 1. 警告！本用途只適用於高鍍層AZ250以上。有疑問請洽TDCC (OFP00433)-{.不符.} 2. 提醒！孵蛋訂單鍍鋅套桶要加 "S" (OFP00559)-{.不符.} 3. 【提醒】確認本印刷訂單是否需特殊處理 (OFP00563)-{.不符.} 4. 部分大陸料含B元素超過CNS規範管制，故請原料CNS規範之訂單不要配大陸料 (OFP00684)-{.不符.} | 訂單:2506DCD001/001 CPL <生產備註> 事項如下 . 除HGI/ HGL 訂單邊緣不噴油. 其餘皆側緣噴油 (RMK00285) | 訂單:2506DCD001/001 CR1 無 <生產備註> 事項 | 訂單:2506DCD001/001 CR2 無 <生產備註> 事項 | 訂單:2506DCD001/001 CG1 <生產備註> 事項如下 . 1.板形：依TSD鍍鋅板形規格要求。 (RMK00525) . 2.鍍鋅板面品質要求：鍍鋅表面不可有鋅痕,妊娠紋,壓痕,凹陷及刮痕等(同PCM產品之外觀要求)。 (RMK00525) . 3.出口請加鋼套桶(S)，收捲時請避免鋼套桶突出，以利後續熱處理製程作業。 (RMK00525) . 【特殊處理鋼捲】出口請加鋼套桶(S)，收捲時請避免鋼套桶突出，以利後續熱處理製程作業。 (RMK00601) | 訂單:2506DCD001/001 CG2 <生產備註> 事項如下 . 1.板形：依TSD鍍鋅板形規格要求。 (RMK00525) . 2.鍍鋅板面品質要求：鍍鋅表面不可有鋅痕,妊娠紋,壓痕,凹陷及刮痕等(同PCM產品之外觀要求)。 (RMK00525) . 3.出口請加鋼套桶(S)，收捲時請避免鋼套桶突出，以利後續熱處理製程作業。 (RMK00525) . 【特殊處理鋼捲】出口請加鋼套桶(S)，收捲時請避免鋼套桶突出，以利後續熱處理製程作業。 (RMK00601) | 訂單:2506DCD001/001 CC1 <生產備註> 事項如下 . ★品檢注意！JIS&CNS 訂單必須每滿50噸一定要再做一次TEST (RMK00259) . 2015年發生過訴賠。請出口使用鋼套桶前請檢查焊接處，以免捲取後產生折痕 (RMK00381) . 1.第1Pass (RMK00525) . 1.1.線速85mpm，指定CC2生產, 前處理使用表調，只塗裝正面5μ，背面僅前處理不塗漆。 (RMK00525) . 1.2.正面底漆以R塗裝方式，不允許繩紋或塗佈不均..等塗裝缺陷。 (RMK00525) . 1.3.塗佈量請控制95~105%。 (RMK00525) . 1.4.第1Pass生產不用噴背標。★生產印刷第一PASS時，出口請收內捲★ (RMK00525) . 2.第2Pass (RMK00525) . 2.1.線速: 50mpm 印刷輥號: G34-C1300 (RMK00525) . 2.2.第2Pass生產，前處理不必塗裝。 (RMK00525) . 2.3.出口鋼捲請貼“禁止疊放”紅色標籤。收捲張力設定同rough matt。 (RMK00525) . 2.4.Base 2輥R塗裝，濾心50μ，稀釋Thinner為No.2B，粘度50±10”，PMT設定為232℃。 (RMK00525) . 2.5.Printer (Head 1 + Head 3) 2輥印刷砂岩石紋圖案 (NYT37S)。 (RMK00525) . 2.6.Printer 生產時需開熱風。 (RMK00525) . 2.7.Printer Head 4 塗裝KP 1E6172，PMT設定為232℃。 (RMK00525) . 2.8.1E6172 Clear有含骨材，塗裝黏度：先以原液塗裝視塗裝板面狀況作調整。 (RMK00525) . 2.9.Clear稀釋Thinner為No.2B，濾心125μ。 (RMK00525) . 1.第1Pass (RMK00595) . 1.1.線速85mpm，只塗裝正面5μ，背面僅前處理不塗漆。 (RMK00595) . 1.2.正面底漆以R塗裝方式，不允許繩紋或塗佈不均..等塗裝缺陷。 (RMK00595) . 1.3.塗佈量請控制95~105%。 (RMK00595) . 1.4.第1Pass生產不用噴背標。 (RMK00595) . 1.5.★生產印刷第一PASS時，出口請收內捲★ (RMK00595) | 訂單:2506DCD001/001 CC2 <生產備註> 事項如下 . ★品檢注意！JIS&CNS 訂單必須每滿50噸一定要再做一次TEST (RMK00259) . 2015年發生過訴賠。請出口使用鋼套桶前請檢查焊接處，以免捲取後產生折痕 (RMK00381) . 1.第1Pass (RMK00525) . 1.1.線速85mpm，指定CC2生產, 前處理使用表調，只塗裝正面5μ，背面僅前處理不塗漆。 (RMK00525) . 1.2.正面底漆以R塗裝方式，不允許繩紋或塗佈不均..等塗裝缺陷。 (RMK00525) . 1.3.塗佈量請控制95~105%。 (RMK00525) . 1.4.第1Pass生產不用噴背標。★生產印刷第一PASS時，出口請收內捲★ (RMK00525) . 2.第2Pass (RMK00525) . 2.1.線速: 50mpm 印刷輥號: G34-C1300 (RMK00525) . 2.2.第2Pass生產，前處理不必塗裝。 (RMK00525) . 2.3.出口鋼捲請貼“禁止疊放”紅色標籤。收捲張力設定同rough matt。 (RMK00525) . 2.4.Base 2輥R塗裝，濾心50μ，稀釋Thinner為No.2B，粘度50±10”，PMT設定為232℃。 (RMK00525) . 2.5.Printer (Head 1 + Head 3) 2輥印刷砂岩石紋圖案 (NYT37S)。 (RMK00525) . 2.6.Printer 生產時需開熱風。 (RMK00525) . 2.7.Printer Head 4 塗裝KP 1E6172，PMT設定為232℃。 (RMK00525) . 2.8.1E6172 Clear有含骨材，塗裝黏度：先以原液塗裝視塗裝板面狀況作調整。 (RMK00525) . 2.9.Clear稀釋Thinner為No.2B，濾心125μ。 (RMK00525) . 1.第1Pass (RMK00595) . 1.1.線速85mpm，只塗裝正面5μ，背面僅前處理不塗漆。 (RMK00595) . 1.2.正面底漆以R塗裝方式，不允許繩紋或塗佈不均..等塗裝缺陷。 (RMK00595) . 1.3.塗佈量請控制95~105%。 (RMK00595) . 1.4.第1Pass生產不用噴背標。 (RMK00595) . 1.5.★生產印刷第一PASS時，出口請收內捲★ (RMK00595) | 訂單:2506DCD001/001 RCL 無 <生產備註> 事項 | 訂單:2506DCD001/001 CCPK 無 <生產備註> 事項 | 訂單:2506DCD001/001 CGQC <品檢備註> 事項如下 . 1.板形：依TSD鍍鋅板形規格要求。 (RMK00525) . 2.鍍鋅板面品質要求：鍍鋅表面不可有鋅痕,妊娠紋,壓痕,凹陷及刮痕等(同PCM產品之外觀要求)。 (RMK00525) . 3.出口請加鋼套桶(S)，收捲時請避免鋼套桶突出，以利後續熱處理製程作業。 (RMK00525) . 【特殊處理鋼捲】出口請加鋼套桶(S)，收捲時請避免鋼套桶突出，以利後續熱處理製程作業。 (RMK00601) | 訂單:2506DCD001/001 CCQC <品檢備註> 事項如下 . ★品檢注意！JIS&CNS 訂單必須每滿50噸一定要再做一次TEST (RMK00259) . 1.第1Pass (RMK00525) . 1.1.線速85mpm，指定CC2生產, 前處理使用表調，只塗裝正面5μ，背面僅前處理不塗漆。 (RMK00525) . 1.2.正面底漆以R塗裝方式，不允許繩紋或塗佈不均..等塗裝缺陷。 (RMK00525) . 1.3.塗佈量請控制95~105%。 (RMK00525) . 1.4.第1Pass生產不用噴背標。★生產印刷第一PASS時，出口請收內捲★ (RMK00525) . 2.第2Pass (RMK00525) . 2.1.線速: 50mpm 印刷輥號: G34-C1300 (RMK00525) . 2.2.第2Pass生產，前處理不必塗裝。 (RMK00525) . 2.3.出口鋼捲請貼“禁止疊放”紅色標籤。收捲張力設定同rough matt。 (RMK00525) . 2.4.Base 2輥R塗裝，濾心50μ，稀釋Thinner為No.2B，粘度50±10”，PMT設定為232℃。 (RMK00525) . 2.5.Printer (Head 1 + Head 3) 2輥印刷砂岩石紋圖案 (NYT37S)。 (RMK00525) . 2.6.Printer 生產時需開熱風。 (RMK00525) . 2.7.Printer Head 4 塗裝KP 1E6172，PMT設定為232℃。 (RMK00525) . 2.8.1E6172 Clear有含骨材，塗裝黏度：先以原液塗裝視塗裝板面狀況作調整。 (RMK00525) . 2.9.Clear稀釋Thinner為No.2B，濾心125μ。 (RMK00525) . 1.第1Pass (RMK00595) . 1.1.線速85mpm，只塗裝正面5μ，背面僅前處理不塗漆。 (RMK00595) . 1.2.正面底漆以R塗裝方式，不允許繩紋或塗佈不均..等塗裝缺陷。 (RMK00595) . 1.3.塗佈量請控制95~105%。 (RMK00595) . 1.4.第1Pass生產不用噴背標。 (RMK00595) . 1.5.★生產印刷第一PASS時，出口請收內捲★ (RMK00595) | 訂單:2506DCD001/001 TOL 無 <生產備註> 事項 |  | 訂單 2506DCD001/001 修改記錄如下: 20250529 10:57:01 (21003) 退火碼: >> S1, 用途碼: >> CHA020, 背面標示: >> C811, 訂單背面顏色(五碼): >> BW73X, 背面漆膜厚: >> 15, 背面漆塗漆型式幾塗幾烤: >> 2, 鉻酸鹽: >> Z, 訂單厚度: >> 0.326, 訂單重: >> 30, 重量容許率(下限): >> 10, 重量容許率(上限): >> 10, 訂單寬度: >> 1010, 鍍製方式: >> BC, 鋼捲內徑: >> 508, 鋼捲下限重: >> 3, 鋼捲上限重: >> 5, 壓花條件碼: >> -, 表面花紋: >> R, GL鋅花要求下限: >> 0, GL鋅花要求上限: >> 0, 綠色識別碼: >> -, 印刷輥號: >> G34-C1300, 產品代碼: >> PPGL, 皮膜碼: >> -, 單位別: >> M, 油品種類: >> Z, 塗油量: >> Z, 包裝代碼: >> D2 , 保護膜碼: >> -, 客戶試片取樣型式: >> -, 調質碼: >> S, 套筒碼: >> S , 規格: >> CGLCC-20, 製造標準: >> CNS, 表面處理劑種類: >> Z, 表面處理劑塗佈量: >> Z, 伸長率測試: >> N, 硬度測試碼: >> N, 抗拉強度測試: >> N, 降伏強度測試: >> N, 厚度變異: >> 0, 訂單正面顏色(五碼): >> NYS3X, 正面漆膜厚: >> NOM, 正面漆塗漆型式幾塗幾烤: >> 2, 修邊碼: >> Y, 重量碼: >> AW, 鋼捲捲向: >> I, 鍍層碼: >> AZ150, | *:
PPGL | 2506DCD001/002 |  | 1. 部分大陸料含B元素超過CNS規範管制，故請原料CNS規範之訂單不要配大陸料 (OFP00684)-{.不符.} | 1. 訂單若有厚度變異，冷軋厚度公差比照烤漆計算公式 , 但最小為 1/2 公差做設定 (OFP00254)-{.不符.} 2. "偏薄要求訂單" 鍍後厚度減 鍍後厚度下限需大於 0.02 MM,以免發生厚度不足狀況 (OFP00369)-{.不符.} 3. 部分大陸料含B元素超過CNS規範管制，故請原料CNS規範之訂單不要配大陸料 (OFP00684)-{.不符.} | 訂單:2506DCD001/002 CPL <生產備註> 事項如下 . 除HGI/ HGL 訂單邊緣不噴油. 其餘皆側緣噴油 (RMK00285) | 訂單:2506DCD001/002 CR1 無 <生產備註> 事項 | 訂單:2506DCD001/002 CR2 無 <生產備註> 事項 | 訂單:2506DCD001/002 CG1 無 <生產備註> 事項 | 訂單:2506DCD001/002 CG2 無 <生產備註> 事項 | 訂單:2506DCD001/002 CC1 <生產備註> 事項如下 . ★品檢注意！JIS&CNS 訂單必須每滿50噸一定要再做一次TEST (RMK00259) . 【品檢】 第一PASS(只塗底漆)仍需作外觀板面檢驗, 若發現缺陷以８８Ｂ處置作暫留 (RMK00345) . 【品檢】測試時依Base色差值管制, 超出管制值時,若TSD2 或 TDCC判定要生產, 請在測試及外觀報表簽名 (RMK00345) . 【品檢】 測試時最後成品要不要生產由 TSD2決定 (RMK00345) . 【品檢】正式生產後, 請保留第二分切試片，簽名當作此生產批對色板, 並請留意同批目視無明顯色差。 (RMK00345) . 【品檢】每一分切留30cm*全寬試片1片裁成A4一片 TO 業務 (RMK00345) . 2015年發生過訴賠。請出口使用鋼套桶前請檢查焊接處，以免捲取後產生折痕 (RMK00381) . 2.第2Pass (RMK00438) . 2.1.線速: 50mpm 印刷輥號: G34-C1300 (RMK00438) . 2.2.第2Pass生產，前處理不必塗裝。 (RMK00438) . 2.3.出口鋼捲請貼“禁止疊放”紅色標籤。收捲張力設定同rough matt。 (RMK00438) . 2.4.Base 2輥R塗裝，濾心50μ，稀釋Thinner為No.2B，粘度50±10”，PMT設定為232℃。 (RMK00438) . 2.5.Printer (Head 1 + Head 3) 2輥印刷砂岩石紋圖案 (NYT37S)。 (RMK00438) . 2.6.Printer 生產時需開熱風。 (RMK00438) . 2.7.Printer Head 4 塗裝KP 1E6172，PMT設定為232℃。 (RMK00438) . 2.8.1E6172 Clear有含骨材，塗裝黏度：先以原液塗裝視塗裝板面狀況作調整。 (RMK00438) . 2.9.Clear稀釋Thinner為No.2B，濾心125μ。 (RMK00438) . 1.第1Pass (RMK00595) . 1.1.線速85mpm，只塗裝正面5μ，背面僅前處理不塗漆。 (RMK00595) . 1.2.正面底漆以R塗裝方式，不允許繩紋或塗佈不均..等塗裝缺陷。 (RMK00595) . 1.3.塗佈量請控制95~105%。 (RMK00595) . 1.4.第1Pass生產不用噴背標。 (RMK00595) . 1.5.★生產印刷第一PASS時，出口請收內捲★ (RMK00595) | 訂單:2506DCD001/002 CC2 <生產備註> 事項如下 . ★品檢注意！JIS&CNS 訂單必須每滿50噸一定要再做一次TEST (RMK00259) . 【品檢】 第一PASS(只塗底漆)仍需作外觀板面檢驗, 若發現缺陷以８８Ｂ處置作暫留 (RMK00345) . 【品檢】測試時依Base色差值管制, 超出管制值時,若TSD2 或 TDCC判定要生產, 請在測試及外觀報表簽名 (RMK00345) . 【品檢】 測試時最後成品要不要生產由 TSD2決定 (RMK00345) . 【品檢】正式生產後, 請保留第二分切試片，簽名當作此生產批對色板, 並請留意同批目視無明顯色差。 (RMK00345) . 【品檢】每一分切留30cm*全寬試片1片裁成A4一片 TO 業務 (RMK00345) . 2015年發生過訴賠。請出口使用鋼套桶前請檢查焊接處，以免捲取後產生折痕 (RMK00381) . 2.第2Pass (RMK00438) . 2.1.線速: 50mpm 印刷輥號: G34-C1300 (RMK00438) . 2.2.第2Pass生產，前處理不必塗裝。 (RMK00438) . 2.3.出口鋼捲請貼“禁止疊放”紅色標籤。收捲張力設定同rough matt。 (RMK00438) . 2.4.Base 2輥R塗裝，濾心50μ，稀釋Thinner為No.2B，粘度50±10”，PMT設定為232℃。 (RMK00438) . 2.5.Printer (Head 1 + Head 3) 2輥印刷砂岩石紋圖案 (NYT37S)。 (RMK00438) . 2.6.Printer 生產時需開熱風。 (RMK00438) . 2.7.Printer Head 4 塗裝KP 1E6172，PMT設定為232℃。 (RMK00438) . 2.8.1E6172 Clear有含骨材，塗裝黏度：先以原液塗裝視塗裝板面狀況作調整。 (RMK00438) . 2.9.Clear稀釋Thinner為No.2B，濾心125μ。 (RMK00438) . 1.第1Pass (RMK00595) . 1.1.線速85mpm，只塗裝正面5μ，背面僅前處理不塗漆。 (RMK00595) . 1.2.正面底漆以R塗裝方式，不允許繩紋或塗佈不均..等塗裝缺陷。 (RMK00595) . 1.3.塗佈量請控制95~105%。 (RMK00595) . 1.4.第1Pass生產不用噴背標。 (RMK00595) . 1.5.★生產印刷第一PASS時，出口請收內捲★ (RMK00595) | 訂單:2506DCD001/002 RCL 無 <生產備註> 事項 | 訂單:2506DCD001/002 CCPK 無 <生產備註> 事項 | 訂單:2506DCD001/002 CGQC 無 <品檢備註> 事項 | 訂單:2506DCD001/002 CCQC <品檢備註> 事項如下 . ★品檢注意！JIS&CNS 訂單必須每滿50噸一定要再做一次TEST (RMK00259) . 【品檢】 第一PASS(只塗底漆)仍需作外觀板面檢驗, 若發現缺陷以８８Ｂ處置作暫留 (RMK00345) . 【品檢】測試時依Base色差值管制, 超出管制值時,若TSD2 或 TDCC判定要生產, 請在測試及外觀報表簽名 (RMK00345) . 【品檢】 測試時最後成品要不要生產由 TSD2決定 (RMK00345) . 【品檢】正式生產後, 請保留第二分切試片，簽名當作此生產批對色板, 並請留意同批目視無明顯色差。 (RMK00345) . 【品檢】每一分切留30cm*全寬試片1片裁成A4一片 TO 業務 (RMK00345) . 2.第2Pass (RMK00438) . 2.1.線速: 50mpm 印刷輥號: G34-C1300 (RMK00438) . 2.2.第2Pass生產，前處理不必塗裝。 (RMK00438) . 2.3.出口鋼捲請貼“禁止疊放”紅色標籤。收捲張力設定同rough matt。 (RMK00438) . 2.4.Base 2輥R塗裝，濾心50μ，稀釋Thinner為No.2B，粘度50±10”，PMT設定為232℃。 (RMK00438) . 2.5.Printer (Head 1 + Head 3) 2輥印刷砂岩石紋圖案 (NYT37S)。 (RMK00438) . 2.6.Printer 生產時需開熱風。 (RMK00438) . 2.7.Printer Head 4 塗裝KP 1E6172，PMT設定為232℃。 (RMK00438) . 2.8.1E6172 Clear有含骨材，塗裝黏度：先以原液塗裝視塗裝板面狀況作調整。 (RMK00438) . 2.9.Clear稀釋Thinner為No.2B，濾心125μ。 (RMK00438) . 1.第1Pass (RMK00595) . 1.1.線速85mpm，只塗裝正面5μ，背面僅前處理不塗漆。 (RMK00595) . 1.2.正面底漆以R塗裝方式，不允許繩紋或塗佈不均..等塗裝缺陷。 (RMK00595) . 1.3.塗佈量請控制95~105%。 (RMK00595) . 1.4.第1Pass生產不用噴背標。 (RMK00595) . 1.5.★生產印刷第一PASS時，出口請收內捲★ (RMK00595) | 訂單:2506DCD001/002 TOL 無 <生產備註> 事項 |  | 訂單 2506DCD001/002 修改記錄如下: 20250529 10:57:04 (21003) 退火碼: >> S1, 用途碼: >> COA020, 背面標示: >> C811, 訂單背面顏色(五碼): >> BW73X, 背面漆膜厚: >> 15, 背面漆塗漆型式幾塗幾烤: >> 2, 鉻酸鹽: >> Z, 訂單厚度: >> 0.35, 訂單重: >> 15, 重量容許率(下限): >> 10, 重量容許率(上限): >> 10, 訂單寬度: >> 914, 鍍製方式: >> BC, 鋼捲內徑: >> 508, 鋼捲下限重: >> 3, 鋼捲上限重: >> 5, 壓花條件碼: >> -, 表面花紋: >> R, GL鋅花要求下限: >> 0, GL鋅花要求上限: >> 0, 綠色識別碼: >> -, 印刷輥號: >> G34-C1300, 產品代碼: >> PPGL, 皮膜碼: >> -, 單位別: >> M, 油品種類: >> Z, 塗油量: >> Z, 包裝代碼: >> D2 , 保護膜碼: >> -, 客戶試片取樣型式: >> -, 調質碼: >> S, 套筒碼: >> S , 規格: >> CGLCC-20, 製造標準: >> CNS, 表面處理劑種類: >> Z, 表面處理劑塗佈量: >> Z, 伸長率測試: >> N, 硬度測試碼: >> N, 抗拉強度測試: >> N, 降伏強度測試: >> N, 厚度變異: >> -1.6, 訂單正面顏色(五碼): >> NYS3X, 正面漆膜厚: >> NOM, 正面漆塗漆型式幾塗幾烤: >> 2, 修邊碼: >> Y, 重量碼: >> AW, 鋼捲捲向: >> I, 鍍層碼: >> AZ150, | H:厚度偏薄
PPGL | 2506DCD002/001 |  | 1. 部分大陸料含B元素超過CNS規範管制，故請原料CNS規範之訂單不要配大陸料 (OFP00684)-{.不符.} | 1. 訂單若有厚度變異，冷軋厚度公差比照烤漆計算公式 , 但最小為 1/2 公差做設定 (OFP00254)-{.不符.} 2. "偏薄要求訂單" 鍍後厚度減 鍍後厚度下限需大於 0.02 MM,以免發生厚度不足狀況 (OFP00369)-{.不符.} 3. 部分大陸料含B元素超過CNS規範管制，故請原料CNS規範之訂單不要配大陸料 (OFP00684)-{.不符.} | 訂單:2506DCD002/001 CPL <生產備註> 事項如下 . 除HGI/ HGL 訂單邊緣不噴油. 其餘皆側緣噴油 (RMK00285) | 訂單:2506DCD002/001 CR1 <生產備註> 事項如下 . 完軋寬度超出管制值上限≦2mm時,冷軋繼續生產並填寫品質異常通報單給鍍鋅線,以便調整張力與板溫 (RMK00278) | 訂單:2506DCD002/001 CR2 <生產備註> 事項如下 . 完軋寬度超出管制值上限≦2mm時,冷軋繼續生產並填寫品質異常通報單給鍍鋅線,以便調整張力與板溫 (RMK00278) | 訂單:2506DCD002/001 CG1 <生產備註> 事項如下 . 平板類,鍍鋅生產時SKIN PASS & T/L 請依據鍍鋅標準規定生產 (RMK00100) . 鍍鋅表面不可有鋅痕、壓痕、凹陷、及刮傷 、應變痕等。 (RMK00100) . 出口鋼捲盤捲後目視不允許有鼓起. (RMK00100) | 訂單:2506DCD002/001 CG2 <生產備註> 事項如下 . 平板類,鍍鋅生產時SKIN PASS & T/L 請依據鍍鋅標準規定生產 (RMK00100) . 鍍鋅表面不可有鋅痕、壓痕、凹陷、及刮傷 、應變痕等。 (RMK00100) . 出口鋼捲盤捲後目視不允許有鼓起. (RMK00100) | 訂單:2506DCD002/001 CC1 <生產備註> 事項如下 . ★品檢注意！JIS&CNS 訂單必須每滿50噸一定要再做一次TEST (RMK00259) | 訂單:2506DCD002/001 CC2 <生產備註> 事項如下 . ★品檢注意！JIS&CNS 訂單必須每滿50噸一定要再做一次TEST (RMK00259) | 訂單:2506DCD002/001 RCL 無 <生產備註> 事項 | 訂單:2506DCD002/001 CCPK 無 <生產備註> 事項 | 訂單:2506DCD002/001 CGQC 無 <品檢備註> 事項 | 訂單:2506DCD002/001 CCQC <品檢備註> 事項如下 . ★品檢注意！JIS&CNS 訂單必須每滿50噸一定要再做一次TEST (RMK00259) | 訂單:2506DCD002/001 TOL 無 <生產備註> 事項 |  | 訂單 2506DCD002/001 修改記錄如下: 20250606 14:59:04 (21003) 退火碼: >> S1, 用途碼: >> CIA008, 背面標示: >> C814, 訂單背面顏色(五碼): >> BW73Y, 背面漆膜厚: >> 12.5, 背面漆塗漆型式幾塗幾烤: >> 2, 鉻酸鹽: >> Z, 訂單厚度: >> 0.52, 訂單重: >> 40, 重量容許率(下限): >> 10, 重量容許率(上限): >> 10, 訂單寬度: >> 914, 鍍製方式: >> AC, 鋼捲內徑: >> 508, 鋼捲下限重: >> 3, 鋼捲上限重: >> 5, 壓花條件碼: >> -, 表面花紋: >> R, 綠色識別碼: >> -, 印刷輥號: >> -, 產品代碼: >> PPGL, 皮膜碼: >> -, 單位別: >> M, 油品種類: >> Z, 塗油量: >> Z, 包裝代碼: >> D2 , 保護膜碼: >> -, 客戶試片取樣型式: >> -, 調質碼: >> S, 套筒碼: >> R , 規格: >> CGLC400-20, 製造標準: >> CNS, 表面處理劑種類: >> Z, 表面處理劑塗佈量: >> Z, 伸長率測試: >> N, 硬度測試碼: >> N, 抗拉強度測試: >> N, 降伏強度測試: >> N, 厚度變異: >> -1.4, 訂單正面顏色(五碼): >> SY356, 正面漆膜厚: >> 25, 正面漆塗漆型式幾塗幾烤: >> 2, 修邊碼: >> Y, 重量碼: >> AW, 鋼捲捲向: >> I, 鍍層碼: >> AZ150, | H:厚度偏薄
PPGL | 2506DCD003/001 |  | 1. 製造標準為MS、ASTM或銷新加坡之訂單，若無技術指定優先用料，請優先使用國內料，勿使用ANFEN (OFP00406)-{.不符.} | 1. 訂單若有厚度變異，冷軋厚度公差比照烤漆計算公式 , 但最小為 1/2 公差做設定 (OFP00254)-{.不符.} 2. "偏薄要求訂單" 鍍後厚度減 鍍後厚度下限需大於 0.02 MM,以免發生厚度不足狀況 (OFP00369)-{.不符.} 3. 製造標準為MS、ASTM或銷新加坡之訂單，若無技術指定優先用料，請優先使用國內料，勿使用ANFEN (OFP00406)-{.不符.} 4. ★★★穿譜用！不得用於其他用途★★★ (OFP00731)-{.不符.} | 訂單:2506DCD003/001 CPL <生產備註> 事項如下 . 除HGI/ HGL 訂單邊緣不噴油. 其餘皆側緣噴油 (RMK00285) | 訂單:2506DCD003/001 CR1 無 <生產備註> 事項 | 訂單:2506DCD003/001 CR2 無 <生產備註> 事項 | 訂單:2506DCD003/001 CG1 <生產備註> 事項如下 . 平板類,鍍鋅生產時SKIN PASS & T/L 請依據鍍鋅標準規定生產 (RMK00100) . 鍍鋅表面不可有鋅痕、壓痕、凹陷、及刮傷 、應變痕等。 (RMK00100) . 出口鋼捲盤捲後目視不允許有鼓起. (RMK00100) | 訂單:2506DCD003/001 CG2 <生產備註> 事項如下 . 平板類,鍍鋅生產時SKIN PASS & T/L 請依據鍍鋅標準規定生產 (RMK00100) . 鍍鋅表面不可有鋅痕、壓痕、凹陷、及刮傷 、應變痕等。 (RMK00100) . 出口鋼捲盤捲後目視不允許有鼓起. (RMK00100) | 訂單:2506DCD003/001 CC1 <生產備註> 事項如下 . 【抽氣量】白色系在CC1生產時,FINISH抽氣量請設定250,如生產中發生色差b值異常升高,請股長再加大抽氣量因應 (RMK00560) | 訂單:2506DCD003/001 CC2 <生產備註> 事項如下 . 【抽氣量】白色系在CC1生產時,FINISH抽氣量請設定250,如生產中發生色差b值異常升高,請股長再加大抽氣量因應 (RMK00560) | 訂單:2506DCD003/001 RCL 無 <生產備註> 事項 | 訂單:2506DCD003/001 CCPK 無 <生產備註> 事項 | 訂單:2506DCD003/001 CGQC 無 <品檢備註> 事項 | 訂單:2506DCD003/001 CCQC 無 <品檢備註> 事項 | 訂單:2506DCD003/001 TOL 無 <生產備註> 事項 |  | 訂單 2506DCD003/001 修改記錄如下: 20250618 11:02:03 (21003) 退火碼: >> H2, 用途碼: >> CIA008, 背面標示: >> C062, 訂單背面顏色(五碼): >> BW73Y, 背面漆膜厚: >> 12.5, 背面漆塗漆型式幾塗幾烤: >> 2, 鉻酸鹽: >> Z, 訂單厚度: >> 0.42, 訂單重: >> 5, 重量容許率(下限): >> 10, 重量容許率(上限): >> 10, 訂單寬度: >> 914, 鍍製方式: >> AC, 鋼捲內徑: >> 508, 鋼捲下限重: >> 3, 鋼捲上限重: >> 5, 壓花條件碼: >> -, 表面花紋: >> R, 綠色識別碼: >> -, 印刷輥號: >> -, 產品代碼: >> PPGL, 皮膜碼: >> -, 單位別: >> M, 油品種類: >> Z, 塗油量: >> Z, 包裝代碼: >> D2 , 保護膜碼: >> -, 客戶試片取樣型式: >> -, 調質碼: >> S, 套筒碼: >> R , 規格: >> A792MSSGR550, 製造標準: >> ASTM, 表面處理劑種類: >> Z, 表面處理劑塗佈量: >> Z, 伸長率測試: >> N, 硬度測試碼: >> N, 抗拉強度測試: >> N, 降伏強度測試: >> N, 厚度變異: >> -1.2, 訂單正面顏色(五碼): >> 5W126, 正面漆膜厚: >> NOM, 正面漆塗漆型式幾塗幾烤: >> 2, 修邊碼: >> Y, 重量碼: >> AW, 鋼捲捲向: >> I, 鍍層碼: >> AZM100, | H:厚度偏薄
PPGI | 2506DCD004/001 |  | 1. 製造標準為MS、ASTM或銷新加坡之訂單，若無技術指定優先用料，請優先使用國內料，勿使用ANFEN (OFP00406)-{.不符.} | 1. 訂單若有厚度變異，冷軋厚度公差比照烤漆計算公式 , 但最小為 1/2 公差做設定 (OFP00254)-{.不符.} 2. "偏薄要求訂單" 鍍後厚度減 鍍後厚度下限需大於 0.02 MM,以免發生厚度不足狀況 (OFP00369)-{.不符.} 3. 製造標準為MS、ASTM或銷新加坡之訂單，若無技術指定優先用料，請優先使用國內料，勿使用ANFEN (OFP00406)-{.不符.} 4. ★★★穿譜用！不得用於其他用途★★★ (OFP00731)-{.不符.} | 訂單:2506DCD004/001 CPL <生產備註> 事項如下 . 除HGI/ HGL 訂單邊緣不噴油. 其餘皆側緣噴油 (RMK00285) | 訂單:2506DCD004/001 CR1 無 <生產備註> 事項 | 訂單:2506DCD004/001 CR2 無 <生產備註> 事項 | 訂單:2506DCD004/001 CG1 <生產備註> 事項如下 . 平板類,鍍鋅生產時SKIN PASS & T/L 請依據鍍鋅標準規定生產 (RMK00101) . 鍍鋅表面不可有鋅痕、壓痕、凹陷、及刮傷 、應變痕等。 (RMK00101) . 出口鋼捲盤捲後目視不允許有鼓起 (RMK00101) | 訂單:2506DCD004/001 CG2 <生產備註> 事項如下 . 平板類,鍍鋅生產時SKIN PASS & T/L 請依據鍍鋅標準規定生產 (RMK00101) . 鍍鋅表面不可有鋅痕、壓痕、凹陷、及刮傷 、應變痕等。 (RMK00101) . 出口鋼捲盤捲後目視不允許有鼓起 (RMK00101) | 訂單:2506DCD004/001 CC1 <生產備註> 事項如下 . 【抽氣量】白色系在CC1生產時,FINISH抽氣量請設定250,如生產中發生色差b值異常升高,請股長再加大抽氣量因應 (RMK00560) | 訂單:2506DCD004/001 CC2 <生產備註> 事項如下 . 20120627晨會決議 CC2生產 PPGI 時請使用表調 (RMK00191) . 【抽氣量】白色系在CC1生產時,FINISH抽氣量請設定250,如生產中發生色差b值異常升高,請股長再加大抽氣量因應 (RMK00560) | 訂單:2506DCD004/001 RCL 無 <生產備註> 事項 | 訂單:2506DCD004/001 CCPK 無 <生產備註> 事項 | 訂單:2506DCD004/001 CGQC 無 <品檢備註> 事項 | 訂單:2506DCD004/001 CCQC 無 <品檢備註> 事項 | 訂單:2506DCD004/001 TOL 無 <生產備註> 事項 |  | 訂單 2506DCD004/001 修改記錄如下: 20250618 11:01:17 (21003) 退火碼: >> H2, 用途碼: >> CIA008, 背面標示: >> C062, 訂單背面顏色(五碼): >> BW73B, 背面漆膜厚: >> 12.5, 背面漆塗漆型式幾塗幾烤: >> 2, 鉻酸鹽: >> Z, 訂單厚度: >> 0.52, 訂單重: >> 5, 重量容許率(下限): >> 10, 重量容許率(上限): >> 10, 訂單寬度: >> 914, 鍍製方式: >> AC, 鋼捲內徑: >> 508, 鋼捲下限重: >> 3, 鋼捲上限重: >> 5, 壓花條件碼: >> -, 表面花紋: >> Z, 綠色識別碼: >> -, 印刷輥號: >> -, 產品代碼: >> PPGI, 皮膜碼: >> -, 單位別: >> M, 油品種類: >> Z, 塗油量: >> Z, 包裝代碼: >> D2 , 保護膜碼: >> -, 客戶試片取樣型式: >> -, 調質碼: >> S, 套筒碼: >> R , 規格: >> A653MSSGR550, 製造標準: >> ASTM, 表面處理劑種類: >> Z, 表面處理劑塗佈量: >> Z, 伸長率測試: >> N, 硬度測試碼: >> N, 抗拉強度測試: >> N, 降伏強度測試: >> N, 厚度變異: >> -1.4, 訂單正面顏色(五碼): >> 5W121, 正面漆膜厚: >> NOM, 正面漆塗漆型式幾塗幾烤: >> 2, 修邊碼: >> Y, 重量碼: >> AW, 鋼捲捲向: >> I, 鍍層碼: >> Z180, | H:厚度偏薄
PPGL | 2506DCD005/001 |  | 1. 製造標準為MS、ASTM或銷新加坡之訂單，若無技術指定優先用料，請優先使用國內料，勿使用ANFEN (OFP00406)-{.不符.} | 1. 訂單若有厚度變異，冷軋厚度公差比照烤漆計算公式 , 但最小為 1/2 公差做設定 (OFP00254)-{.不符.} 2. "偏薄要求訂單" 鍍後厚度減 鍍後厚度下限需大於 0.02 MM,以免發生厚度不足狀況 (OFP00369)-{.不符.} 3. 製造標準為MS、ASTM或銷新加坡之訂單，若無技術指定優先用料，請優先使用國內料，勿使用ANFEN (OFP00406)-{.不符.} | 訂單:2506DCD005/001 CPL <生產備註> 事項如下 . 除HGI/ HGL 訂單邊緣不噴油. 其餘皆側緣噴油 (RMK00285) | 訂單:2506DCD005/001 CR1 無 <生產備註> 事項 | 訂單:2506DCD005/001 CR2 無 <生產備註> 事項 | 訂單:2506DCD005/001 CG1 <生產備註> 事項如下 . 平板類,鍍鋅生產時SKIN PASS & T/L 請依據鍍鋅標準規定生產 (RMK00100) . 鍍鋅表面不可有鋅痕、壓痕、凹陷、及刮傷 、應變痕等。 (RMK00100) . 出口鋼捲盤捲後目視不允許有鼓起. (RMK00100) . 鍍層 AZ150 (含) 以上 , 鋅花等級 C~E 目標D，避免鋅花晶界明顯後續造成烤漆點狀未塗漆。 (RMK00565) | 訂單:2506DCD005/001 CG2 <生產備註> 事項如下 . 平板類,鍍鋅生產時SKIN PASS & T/L 請依據鍍鋅標準規定生產 (RMK00100) . 鍍鋅表面不可有鋅痕、壓痕、凹陷、及刮傷 、應變痕等。 (RMK00100) . 出口鋼捲盤捲後目視不允許有鼓起. (RMK00100) . 鍍層 AZ150 (含) 以上 , 鋅花等級 C~E 目標D，避免鋅花晶界明顯後續造成烤漆點狀未塗漆。 (RMK00565) | 訂單:2506DCD005/001 CC1 無 <生產備註> 事項 | 訂單:2506DCD005/001 CC2 無 <生產備註> 事項 | 訂單:2506DCD005/001 RCL 無 <生產備註> 事項 | 訂單:2506DCD005/001 CCPK 無 <生產備註> 事項 | 訂單:2506DCD005/001 CGQC <品檢備註> 事項如下 . 鍍層 AZ150 (含) 以上 , 鋅花等級 C~E 目標D，避免鋅花晶界明顯後續造成烤漆點狀未塗漆。 (RMK00565) | 訂單:2506DCD005/001 CCQC 無 <品檢備註> 事項 | 訂單:2506DCD005/001 TOL 無 <生產備註> 事項 |  | 訂單 2506DCD005/001 修改記錄如下: 20250618 11:14:35 (21003) 退火碼: >> H2, 用途碼: >> CIA008, 背面標示: >> C104, 訂單背面顏色(五碼): >> BW73Y, 背面漆膜厚: >> 12.5, 背面漆塗漆型式幾塗幾烤: >> 2, 鉻酸鹽: >> Z, 訂單厚度: >> 0.52, 訂單重: >> 5, 重量容許率(下限): >> 10, 重量容許率(上限): >> 10, 訂單寬度: >> 1218, 鍍製方式: >> AC, 鋼捲內徑: >> 508, 鋼捲下限重: >> 3, 鋼捲上限重: >> 5, 壓花條件碼: >> -, 表面花紋: >> R, GL鋅花要求下限: >> -, GL鋅花要求上限: >> -, 綠色識別碼: >> -, 印刷輥號: >> -, 產品代碼: >> PPGL, 皮膜碼: >> -, 單位別: >> M, 油品種類: >> Z, 塗油量: >> Z, 包裝代碼: >> D2 , 保護膜碼: >> -, 客戶試片取樣型式: >> -, 調質碼: >> S, 套筒碼: >> N , 規格: >> A792MSSGR550, 製造標準: >> ASTM, 表面處理劑種類: >> Z, 表面處理劑塗佈量: >> Z, 伸長率測試: >> N, 硬度測試碼: >> N, 抗拉強度測試: >> N, 降伏強度測試: >> N, 厚度變異: >> -1.4, 訂單正面顏色(五碼): >> SG680, 正面漆膜厚: >> 25, 正面漆塗漆型式幾塗幾烤: >> 2, 修邊碼: >> Y, 重量碼: >> AW, 鋼捲捲向: >> I, 鍍層碼: >> AZM150, | H:厚度偏薄
PPGL | 2506DCD006/001 |  | 1. 製造標準為MS、ASTM或銷新加坡之訂單，若無技術指定優先用料，請優先使用國內料，勿使用ANFEN (OFP00406)-{.不符.} | 1. 訂單若有厚度變異，冷軋厚度公差比照烤漆計算公式 , 但最小為 1/2 公差做設定 (OFP00254)-{.不符.} 2. 製造標準為MS、ASTM或銷新加坡之訂單，若無技術指定優先用料，請優先使用國內料，勿使用ANFEN (OFP00406)-{.不符.} | 訂單:2506DCD006/001 CPL <生產備註> 事項如下 . 除HGI/ HGL 訂單邊緣不噴油. 其餘皆側緣噴油 (RMK00285) | 訂單:2506DCD006/001 CR1 無 <生產備註> 事項 | 訂單:2506DCD006/001 CR2 無 <生產備註> 事項 | 訂單:2506DCD006/001 CG1 <生產備註> 事項如下 . 平板類,鍍鋅生產時SKIN PASS & T/L 請依據鍍鋅標準規定生產 (RMK00100) . 鍍鋅表面不可有鋅痕、壓痕、凹陷、及刮傷 、應變痕等。 (RMK00100) . 出口鋼捲盤捲後目視不允許有鼓起. (RMK00100) . 鍍層 AZ150 (含) 以上 , 鋅花等級 C~E 目標D，避免鋅花晶界明顯後續造成烤漆點狀未塗漆。 (RMK00565) | 訂單:2506DCD006/001 CG2 <生產備註> 事項如下 . 平板類,鍍鋅生產時SKIN PASS & T/L 請依據鍍鋅標準規定生產 (RMK00100) . 鍍鋅表面不可有鋅痕、壓痕、凹陷、及刮傷 、應變痕等。 (RMK00100) . 出口鋼捲盤捲後目視不允許有鼓起. (RMK00100) . 鍍層 AZ150 (含) 以上 , 鋅花等級 C~E 目標D，避免鋅花晶界明顯後續造成烤漆點狀未塗漆。 (RMK00565) | 訂單:2506DCD006/001 CC1 <生產備註> 事項如下 . 請參考歷史塗裝條件對應色差值，調整1W0862單一MASS(不含底漆)以不低於標準 85%為底線，以達到△ L 管制±0.5 以內的目標 (RMK00399) . 【抽氣量】白色系在CC1生產時,FINISH抽氣量請設定250,如生產中發生色差b值異常升高,請股長再加大抽氣量因應 (RMK00560) | 訂單:2506DCD006/001 CC2 <生產備註> 事項如下 . 請參考歷史塗裝條件對應色差值，調整1W0862單一MASS(不含底漆)以不低於標準 85%為底線，以達到△ L 管制±0.5 以內的目標 (RMK00399) . 【抽氣量】白色系在CC1生產時,FINISH抽氣量請設定250,如生產中發生色差b值異常升高,請股長再加大抽氣量因應 (RMK00560) | 訂單:2506DCD006/001 RCL 無 <生產備註> 事項 | 訂單:2506DCD006/001 CCPK 無 <生產備註> 事項 | 訂單:2506DCD006/001 CGQC <品檢備註> 事項如下 . 鍍層 AZ150 (含) 以上 , 鋅花等級 C~E 目標D，避免鋅花晶界明顯後續造成烤漆點狀未塗漆。 (RMK00565) | 訂單:2506DCD006/001 CCQC <品檢備註> 事項如下 . 請參考歷史塗裝條件對應色差值，調整1W0862單一MASS(不含底漆)以不低於標準 85%為底線，以達到△ L 管制±0.5 以內的目標 (RMK00399) | 訂單:2506DCD006/001 TOL 無 <生產備註> 事項 |  | 訂單 2506DCD006/001 修改記錄如下: 20250618 11:16:25 (21003) 退火碼: >> H2, 用途碼: >> CIA008, 背面標示: >> C104, 訂單背面顏色(五碼): >> BW736, 背面漆膜厚: >> NOM, 背面漆塗漆型式幾塗幾烤: >> 1, 鉻酸鹽: >> Z, 訂單厚度: >> 0.376, 訂單重: >> 5, 重量容許率(下限): >> 10, 重量容許率(上限): >> 10, 訂單寬度: >> 914, 鍍製方式: >> AC, 鋼捲內徑: >> 508, 鋼捲下限重: >> 3, 鋼捲上限重: >> 5, 壓花條件碼: >> -, 表面花紋: >> R, 綠色識別碼: >> -, 印刷輥號: >> -, 產品代碼: >> PPGL, 皮膜碼: >> -, 單位別: >> M, 油品種類: >> Z, 塗油量: >> Z, 包裝代碼: >> D2 , 保護膜碼: >> -, 客戶試片取樣型式: >> -, 調質碼: >> S, 套筒碼: >> N , 規格: >> A792MSSGR550, 製造標準: >> ASTM, 表面處理劑種類: >> Z, 表面處理劑塗佈量: >> Z, 伸長率測試: >> N, 硬度測試碼: >> N, 抗拉強度測試: >> N, 降伏強度測試: >> N, 厚度變異: >> 4.8, 訂單正面顏色(五碼): >> 1W086, 正面漆膜厚: >> NOM, 正面漆塗漆型式幾塗幾烤: >> 2, 修邊碼: >> Y, 重量碼: >> AW, 鋼捲捲向: >> I, 鍍層碼: >> AZM150, | G:厚度偏厚
PPGL | 2506DCD007/001 |  | 1. 部分大陸料含B元素超過CNS規範管制，故請原料CNS規範之訂單不要配大陸料 (OFP00684)-{.不符.} | 1. 訂單若有厚度變異，冷軋厚度公差比照烤漆計算公式 , 但最小為 1/2 公差做設定 (OFP00254)-{.不符.} 2. "偏薄要求訂單" 鍍後厚度減 鍍後厚度下限需大於 0.02 MM,以免發生厚度不足狀況 (OFP00369)-{.不符.} 3. 部分大陸料含B元素超過CNS規範管制，故請原料CNS規範之訂單不要配大陸料 (OFP00684)-{.不符.} | 訂單:2506DCD007/001 CPL <生產備註> 事項如下 . 除HGI/ HGL 訂單邊緣不噴油. 其餘皆側緣噴油 (RMK00285) | 訂單:2506DCD007/001 CR1 無 <生產備註> 事項 | 訂單:2506DCD007/001 CR2 無 <生產備註> 事項 | 訂單:2506DCD007/001 CG1 無 <生產備註> 事項 | 訂單:2506DCD007/001 CG2 無 <生產備註> 事項 | 訂單:2506DCD007/001 CC1 <生產備註> 事項如下 . ★品檢注意！JIS&CNS 訂單必須每滿50噸一定要再做一次TEST (RMK00259) . 【品檢】 第一PASS(只塗底漆)仍需作外觀板面檢驗, 若發現缺陷以８８Ｂ處置作暫留 (RMK00345) . 【品檢】測試時依Base色差值管制, 超出管制值時,若TSD2 或 TDCC判定要生產, 請在測試及外觀報表簽名 (RMK00345) . 【品檢】 測試時最後成品要不要生產由 TSD2決定 (RMK00345) . 【品檢】正式生產後, 請保留第二分切試片，簽名當作此生產批對色板, 並請留意同批目視無明顯色差。 (RMK00345) . 【品檢】每一分切留30cm*全寬試片1片裁成A4一片 TO 業務 (RMK00345) . 2015年發生過訴賠。請出口使用鋼套桶前請檢查焊接處，以免捲取後產生折痕 (RMK00381) . 2.第2Pass (RMK00438) . 2.1.線速: 50mpm 印刷輥號: G34-C1300 (RMK00438) . 2.2.第2Pass生產，前處理不必塗裝。 (RMK00438) . 2.3.出口鋼捲請貼“禁止疊放”紅色標籤。收捲張力設定同rough matt。 (RMK00438) . 2.4.Base 2輥R塗裝，濾心50μ，稀釋Thinner為No.2B，粘度50±10”，PMT設定為232℃。 (RMK00438) . 2.5.Printer (Head 1 + Head 3) 2輥印刷砂岩石紋圖案 (NYT37S)。 (RMK00438) . 2.6.Printer 生產時需開熱風。 (RMK00438) . 2.7.Printer Head 4 塗裝KP 1E6172，PMT設定為232℃。 (RMK00438) . 2.8.1E6172 Clear有含骨材，塗裝黏度：先以原液塗裝視塗裝板面狀況作調整。 (RMK00438) . 2.9.Clear稀釋Thinner為No.2B，濾心125μ。 (RMK00438) . 1.第1Pass (RMK00595) . 1.1.線速85mpm，只塗裝正面5μ，背面僅前處理不塗漆。 (RMK00595) . 1.2.正面底漆以R塗裝方式，不允許繩紋或塗佈不均..等塗裝缺陷。 (RMK00595) . 1.3.塗佈量請控制95~105%。 (RMK00595) . 1.4.第1Pass生產不用噴背標。 (RMK00595) . 1.5.★生產印刷第一PASS時，出口請收內捲★ (RMK00595) | 訂單:2506DCD007/001 CC2 <生產備註> 事項如下 . ★品檢注意！JIS&CNS 訂單必須每滿50噸一定要再做一次TEST (RMK00259) . 【品檢】 第一PASS(只塗底漆)仍需作外觀板面檢驗, 若發現缺陷以８８Ｂ處置作暫留 (RMK00345) . 【品檢】測試時依Base色差值管制, 超出管制值時,若TSD2 或 TDCC判定要生產, 請在測試及外觀報表簽名 (RMK00345) . 【品檢】 測試時最後成品要不要生產由 TSD2決定 (RMK00345) . 【品檢】正式生產後, 請保留第二分切試片，簽名當作此生產批對色板, 並請留意同批目視無明顯色差。 (RMK00345) . 【品檢】每一分切留30cm*全寬試片1片裁成A4一片 TO 業務 (RMK00345) . 2015年發生過訴賠。請出口使用鋼套桶前請檢查焊接處，以免捲取後產生折痕 (RMK00381) . 2.第2Pass (RMK00438) . 2.1.線速: 50mpm 印刷輥號: G34-C1300 (RMK00438) . 2.2.第2Pass生產，前處理不必塗裝。 (RMK00438) . 2.3.出口鋼捲請貼“禁止疊放”紅色標籤。收捲張力設定同rough matt。 (RMK00438) . 2.4.Base 2輥R塗裝，濾心50μ，稀釋Thinner為No.2B，粘度50±10”，PMT設定為232℃。 (RMK00438) . 2.5.Printer (Head 1 + Head 3) 2輥印刷砂岩石紋圖案 (NYT37S)。 (RMK00438) . 2.6.Printer 生產時需開熱風。 (RMK00438) . 2.7.Printer Head 4 塗裝KP 1E6172，PMT設定為232℃。 (RMK00438) . 2.8.1E6172 Clear有含骨材，塗裝黏度：先以原液塗裝視塗裝板面狀況作調整。 (RMK00438) . 2.9.Clear稀釋Thinner為No.2B，濾心125μ。 (RMK00438) . 1.第1Pass (RMK00595) . 1.1.線速85mpm，只塗裝正面5μ，背面僅前處理不塗漆。 (RMK00595) . 1.2.正面底漆以R塗裝方式，不允許繩紋或塗佈不均..等塗裝缺陷。 (RMK00595) . 1.3.塗佈量請控制95~105%。 (RMK00595) . 1.4.第1Pass生產不用噴背標。 (RMK00595) . 1.5.★生產印刷第一PASS時，出口請收內捲★ (RMK00595) | 訂單:2506DCD007/001 RCL 無 <生產備註> 事項 | 訂單:2506DCD007/001 CCPK 無 <生產備註> 事項 | 訂單:2506DCD007/001 CGQC 無 <品檢備註> 事項 | 訂單:2506DCD007/001 CCQC <品檢備註> 事項如下 . ★品檢注意！JIS&CNS 訂單必須每滿50噸一定要再做一次TEST (RMK00259) . 【品檢】 第一PASS(只塗底漆)仍需作外觀板面檢驗, 若發現缺陷以８８Ｂ處置作暫留 (RMK00345) . 【品檢】測試時依Base色差值管制, 超出管制值時,若TSD2 或 TDCC判定要生產, 請在測試及外觀報表簽名 (RMK00345) . 【品檢】 測試時最後成品要不要生產由 TSD2決定 (RMK00345) . 【品檢】正式生產後, 請保留第二分切試片，簽名當作此生產批對色板, 並請留意同批目視無明顯色差。 (RMK00345) . 【品檢】每一分切留30cm*全寬試片1片裁成A4一片 TO 業務 (RMK00345) . 2.第2Pass (RMK00438) . 2.1.線速: 50mpm 印刷輥號: G34-C1300 (RMK00438) . 2.2.第2Pass生產，前處理不必塗裝。 (RMK00438) . 2.3.出口鋼捲請貼“禁止疊放”紅色標籤。收捲張力設定同rough matt。 (RMK00438) . 2.4.Base 2輥R塗裝，濾心50μ，稀釋Thinner為No.2B，粘度50±10”，PMT設定為232℃。 (RMK00438) . 2.5.Printer (Head 1 + Head 3) 2輥印刷砂岩石紋圖案 (NYT37S)。 (RMK00438) . 2.6.Printer 生產時需開熱風。 (RMK00438) . 2.7.Printer Head 4 塗裝KP 1E6172，PMT設定為232℃。 (RMK00438) . 2.8.1E6172 Clear有含骨材，塗裝黏度：先以原液塗裝視塗裝板面狀況作調整。 (RMK00438) . 2.9.Clear稀釋Thinner為No.2B，濾心125μ。 (RMK00438) . 1.第1Pass (RMK00595) . 1.1.線速85mpm，只塗裝正面5μ，背面僅前處理不塗漆。 (RMK00595) . 1.2.正面底漆以R塗裝方式，不允許繩紋或塗佈不均..等塗裝缺陷。 (RMK00595) . 1.3.塗佈量請控制95~105%。 (RMK00595) . 1.4.第1Pass生產不用噴背標。 (RMK00595) . 1.5.★生產印刷第一PASS時，出口請收內捲★ (RMK00595) | 訂單:2506DCD007/001 TOL 無 <生產備註> 事項 |  | 訂單 2506DCD007/001 修改記錄如下: 20250623 14:42:06 (21003) 退火碼: >> S1, 用途碼: >> COA020, 背面標示: >> C811, 訂單背面顏色(五碼): >> BW73X, 背面漆膜厚: >> 15, 背面漆塗漆型式幾塗幾烤: >> 2, 鉻酸鹽: >> Z, 訂單厚度: >> 0.35, 訂單重: >> 90, 重量容許率(下限): >> 10, 重量容許率(上限): >> 10, 訂單寬度: >> 914, 鍍製方式: >> BC, 鋼捲內徑: >> 508, 鋼捲下限重: >> 3, 鋼捲上限重: >> 5, 壓花條件碼: >> -, 表面花紋: >> R, GL鋅花要求下限: >> 0, GL鋅花要求上限: >> 0, 綠色識別碼: >> -, 印刷輥號: >> G34-C1300, 產品代碼: >> PPGL, 皮膜碼: >> -, 單位別: >> M, 油品種類: >> Z, 塗油量: >> Z, 包裝代碼: >> D2 , 保護膜碼: >> -, 客戶試片取樣型式: >> -, 調質碼: >> S, 套筒碼: >> S , 規格: >> CGLCC-20, 製造標準: >> CNS, 表面處理劑種類: >> Z, 表面處理劑塗佈量: >> Z, 伸長率測試: >> N, 硬度測試碼: >> N, 抗拉強度測試: >> N, 降伏強度測試: >> N, 厚度變異: >> -1.6, 訂單正面顏色(五碼): >> NYS3X, 正面漆膜厚: >> NOM, 正面漆塗漆型式幾塗幾烤: >> 2, 修邊碼: >> Y, 重量碼: >> AW, 鋼捲捲向: >> I, 鍍層碼: >> AZ150, | H:厚度偏薄
PPGL | 2506DCD007/002 |  | 1. 部分大陸料含B元素超過CNS規範管制，故請原料CNS規範之訂單不要配大陸料 (OFP00684)-{.不符.} | 1. 訂單若有厚度變異，冷軋厚度公差比照烤漆計算公式 , 但最小為 1/2 公差做設定 (OFP00254)-{.不符.} 2. "偏薄要求訂單" 鍍後厚度減 鍍後厚度下限需大於 0.02 MM,以免發生厚度不足狀況 (OFP00369)-{.不符.} 3. 部分大陸料含B元素超過CNS規範管制，故請原料CNS規範之訂單不要配大陸料 (OFP00684)-{.不符.} | 訂單:2506DCD007/002 CPL <生產備註> 事項如下 . 除HGI/ HGL 訂單邊緣不噴油. 其餘皆側緣噴油 (RMK00285) | 訂單:2506DCD007/002 CR1 無 <生產備註> 事項 | 訂單:2506DCD007/002 CR2 無 <生產備註> 事項 | 訂單:2506DCD007/002 CG1 無 <生產備註> 事項 | 訂單:2506DCD007/002 CG2 無 <生產備註> 事項 | 訂單:2506DCD007/002 CC1 <生產備註> 事項如下 . ★品檢注意！JIS&CNS 訂單必須每滿50噸一定要再做一次TEST (RMK00259) . 【品檢】 第一PASS(只塗底漆)仍需作外觀板面檢驗, 若發現缺陷以８８Ｂ處置作暫留 (RMK00345) . 【品檢】測試時依Base色差值管制, 超出管制值時,若TSD2 或 TDCC判定要生產, 請在測試及外觀報表簽名 (RMK00345) . 【品檢】 測試時最後成品要不要生產由 TSD2決定 (RMK00345) . 【品檢】正式生產後, 請保留第二分切試片，簽名當作此生產批對色板, 並請留意同批目視無明顯色差。 (RMK00345) . 【品檢】每一分切留30cm*全寬試片1片裁成A4一片 TO 業務 (RMK00345) . 2015年發生過訴賠。請出口使用鋼套桶前請檢查焊接處，以免捲取後產生折痕 (RMK00381) . 2.第2Pass (RMK00436) . 2.1.線速: 60mpm 印刷輥號: F24-C1300 (RMK00436) . 2.3.第2Pass生產，前處理不必塗裝。 (RMK00436) . 2.4.出口鋼捲請貼“禁止疊放”紅色標籤。收捲張力設定同rough matt。 (RMK00436) . 2.5.Base 2輥R塗裝，濾心50μ，稀釋Thinner為No.2B，粘度50±10”，PMT設定為232℃。 (RMK00436) . 2.6.Printer Head 2 印刷松木紋圖案 (NBT77S)。 (RMK00436) . 2.7.Printer Head 4 塗裝1E6172，PMT設定為232℃。 (RMK00436) . 2.8.1E6172 Clear有含骨材，塗裝黏度：先以原液塗裝視塗裝板面狀況作調整。 (RMK00436) . 2.9.Clear稀釋Thinner為No.2B，濾心125μ。 (RMK00436) . 1.第1Pass (RMK00595) . 1.1.線速85mpm，只塗裝正面5μ，背面僅前處理不塗漆。 (RMK00595) . 1.2.正面底漆以R塗裝方式，不允許繩紋或塗佈不均..等塗裝缺陷。 (RMK00595) . 1.3.塗佈量請控制95~105%。 (RMK00595) . 1.4.第1Pass生產不用噴背標。 (RMK00595) . 1.5.★生產印刷第一PASS時，出口請收內捲★ (RMK00595) | 訂單:2506DCD007/002 CC2 <生產備註> 事項如下 . ★品檢注意！JIS&CNS 訂單必須每滿50噸一定要再做一次TEST (RMK00259) . 【品檢】 第一PASS(只塗底漆)仍需作外觀板面檢驗, 若發現缺陷以８８Ｂ處置作暫留 (RMK00345) . 【品檢】測試時依Base色差值管制, 超出管制值時,若TSD2 或 TDCC判定要生產, 請在測試及外觀報表簽名 (RMK00345) . 【品檢】 測試時最後成品要不要生產由 TSD2決定 (RMK00345) . 【品檢】正式生產後, 請保留第二分切試片，簽名當作此生產批對色板, 並請留意同批目視無明顯色差。 (RMK00345) . 【品檢】每一分切留30cm*全寬試片1片裁成A4一片 TO 業務 (RMK00345) . 2015年發生過訴賠。請出口使用鋼套桶前請檢查焊接處，以免捲取後產生折痕 (RMK00381) . 2.第2Pass (RMK00436) . 2.1.線速: 60mpm 印刷輥號: F24-C1300 (RMK00436) . 2.3.第2Pass生產，前處理不必塗裝。 (RMK00436) . 2.4.出口鋼捲請貼“禁止疊放”紅色標籤。收捲張力設定同rough matt。 (RMK00436) . 2.5.Base 2輥R塗裝，濾心50μ，稀釋Thinner為No.2B，粘度50±10”，PMT設定為232℃。 (RMK00436) . 2.6.Printer Head 2 印刷松木紋圖案 (NBT77S)。 (RMK00436) . 2.7.Printer Head 4 塗裝1E6172，PMT設定為232℃。 (RMK00436) . 2.8.1E6172 Clear有含骨材，塗裝黏度：先以原液塗裝視塗裝板面狀況作調整。 (RMK00436) . 2.9.Clear稀釋Thinner為No.2B，濾心125μ。 (RMK00436) . 1.第1Pass (RMK00595) . 1.1.線速85mpm，只塗裝正面5μ，背面僅前處理不塗漆。 (RMK00595) . 1.2.正面底漆以R塗裝方式，不允許繩紋或塗佈不均..等塗裝缺陷。 (RMK00595) . 1.3.塗佈量請控制95~105%。 (RMK00595) . 1.4.第1Pass生產不用噴背標。 (RMK00595) . 1.5.★生產印刷第一PASS時，出口請收內捲★ (RMK00595) | 訂單:2506DCD007/002 RCL 無 <生產備註> 事項 | 訂單:2506DCD007/002 CCPK 無 <生產備註> 事項 | 訂單:2506DCD007/002 CGQC 無 <品檢備註> 事項 | 訂單:2506DCD007/002 CCQC <品檢備註> 事項如下 . ★品檢注意！JIS&CNS 訂單必須每滿50噸一定要再做一次TEST (RMK00259) . 【品檢】 第一PASS(只塗底漆)仍需作外觀板面檢驗, 若發現缺陷以８８Ｂ處置作暫留 (RMK00345) . 【品檢】測試時依Base色差值管制, 超出管制值時,若TSD2 或 TDCC判定要生產, 請在測試及外觀報表簽名 (RMK00345) . 【品檢】 測試時最後成品要不要生產由 TSD2決定 (RMK00345) . 【品檢】正式生產後, 請保留第二分切試片，簽名當作此生產批對色板, 並請留意同批目視無明顯色差。 (RMK00345) . 【品檢】每一分切留30cm*全寬試片1片裁成A4一片 TO 業務 (RMK00345) . 2.第2Pass (RMK00436) . 2.1.線速: 60mpm 印刷輥號: F24-C1300 (RMK00436) . 2.3.第2Pass生產，前處理不必塗裝。 (RMK00436) . 2.4.出口鋼捲請貼“禁止疊放”紅色標籤。收捲張力設定同rough matt。 (RMK00436) . 2.5.Base 2輥R塗裝，濾心50μ，稀釋Thinner為No.2B，粘度50±10”，PMT設定為232℃。 (RMK00436) . 2.6.Printer Head 2 印刷松木紋圖案 (NBT77S)。 (RMK00436) . 2.7.Printer Head 4 塗裝1E6172，PMT設定為232℃。 (RMK00436) . 2.8.1E6172 Clear有含骨材，塗裝黏度：先以原液塗裝視塗裝板面狀況作調整。 (RMK00436) . 2.9.Clear稀釋Thinner為No.2B，濾心125μ。 (RMK00436) . 1.第1Pass (RMK00595) . 1.1.線速85mpm，只塗裝正面5μ，背面僅前處理不塗漆。 (RMK00595) . 1.2.正面底漆以R塗裝方式，不允許繩紋或塗佈不均..等塗裝缺陷。 (RMK00595) . 1.3.塗佈量請控制95~105%。 (RMK00595) . 1.4.第1Pass生產不用噴背標。 (RMK00595) . 1.5.★生產印刷第一PASS時，出口請收內捲★ (RMK00595) | 訂單:2506DCD007/002 TOL 無 <生產備註> 事項 |  | 訂單 2506DCD007/002 修改記錄如下: 20250623 14:42:09 (21003) 退火碼: >> S1, 用途碼: >> COA020, 背面標示: >> C811, 訂單背面顏色(五碼): >> BW73X, 背面漆膜厚: >> 15, 背面漆塗漆型式幾塗幾烤: >> 2, 鉻酸鹽: >> Z, 訂單厚度: >> 0.35, 訂單重: >> 20, 重量容許率(下限): >> 10, 重量容許率(上限): >> 10, 訂單寬度: >> 914, 鍍製方式: >> BC, 鋼捲內徑: >> 508, 鋼捲下限重: >> 3, 鋼捲上限重: >> 5, 壓花條件碼: >> -, 表面花紋: >> R, GL鋅花要求下限: >> 0, GL鋅花要求上限: >> 0, 綠色識別碼: >> -, 印刷輥號: >> F24-C1300, 產品代碼: >> PPGL, 皮膜碼: >> -, 單位別: >> M, 油品種類: >> Z, 塗油量: >> Z, 包裝代碼: >> D2 , 保護膜碼: >> -, 客戶試片取樣型式: >> -, 調質碼: >> S, 套筒碼: >> S , 規格: >> CGLCC-20, 製造標準: >> CNS, 表面處理劑種類: >> Z, 表面處理劑塗佈量: >> Z, 伸長率測試: >> N, 硬度測試碼: >> N, 抗拉強度測試: >> N, 降伏強度測試: >> N, 厚度變異: >> -1.6, 訂單正面顏色(五碼): >> NBW3Y, 正面漆膜厚: >> NOM, 正面漆塗漆型式幾塗幾烤: >> 2, 修邊碼: >> Y, 重量碼: >> AW, 鋼捲捲向: >> I, 鍍層碼: >> AZ150, | H:厚度偏薄
PPGL | 2506DCD007/003 |  | 1. 部分大陸料含B元素超過CNS規範管制，故請原料CNS規範之訂單不要配大陸料 (OFP00684)-{.不符.} | 1. 訂單若有厚度變異，冷軋厚度公差比照烤漆計算公式 , 但最小為 1/2 公差做設定 (OFP00254)-{.不符.} 2. "偏薄要求訂單" 鍍後厚度減 鍍後厚度下限需大於 0.02 MM,以免發生厚度不足狀況 (OFP00369)-{.不符.} 3. 部分大陸料含B元素超過CNS規範管制，故請原料CNS規範之訂單不要配大陸料 (OFP00684)-{.不符.} | 訂單:2506DCD007/003 CPL <生產備註> 事項如下 . 除HGI/ HGL 訂單邊緣不噴油. 其餘皆側緣噴油 (RMK00285) | 訂單:2506DCD007/003 CR1 無 <生產備註> 事項 | 訂單:2506DCD007/003 CR2 無 <生產備註> 事項 | 訂單:2506DCD007/003 CG1 無 <生產備註> 事項 | 訂單:2506DCD007/003 CG2 無 <生產備註> 事項 | 訂單:2506DCD007/003 CC1 <生產備註> 事項如下 . ★品檢注意！JIS&CNS 訂單必須每滿50噸一定要再做一次TEST (RMK00259) . 【品檢】 第一PASS(只塗底漆)仍需作外觀板面檢驗, 若發現缺陷以８８Ｂ處置作暫留 (RMK00345) . 【品檢】測試時依Base色差值管制, 超出管制值時,若TSD2 或 TDCC判定要生產, 請在測試及外觀報表簽名 (RMK00345) . 【品檢】 測試時最後成品要不要生產由 TSD2決定 (RMK00345) . 【品檢】正式生產後, 請保留第二分切試片，簽名當作此生產批對色板, 並請留意同批目視無明顯色差。 (RMK00345) . 【品檢】每一分切留30cm*全寬試片1片裁成A4一片 TO 業務 (RMK00345) . 2015年發生過訴賠。請出口使用鋼套桶前請檢查焊接處，以免捲取後產生折痕 (RMK00381) . 2.第2Pass (RMK00437) . 2.1.線速: 60mpm 印刷輥號: F14-C1300 (RMK00437) . 2.2.第2Pass生產，前處理不必塗裝。 (RMK00437) . 2.3.出口鋼捲請貼“禁止疊放”紅色標籤。收捲張力設定同rough matt。 (RMK00437) . 2.4.Base 2輥R塗裝，濾心50μ，稀釋Thinner為No.2B，粘度50±10”，PMT設定為232℃。 (RMK00437) . 2.5.Printer Head 2 印刷紅豆杉木紋圖案 (NBT34S)。 (RMK00437) . 2.6.Printer Head 4 塗裝KP 1E6172 Clear，PMT設定為232℃。 (RMK00437) . 2.7.Clear有含骨材，塗裝黏度：先以原液塗裝，視塗裝板面狀況作調整。 (RMK00437) . 2.8.Clear稀釋Thinner為No.2B，濾心125μ。 (RMK00437) . 2.9.PS. 2016/09月起紅豆杉切換Clear（原光澤25度1ED062改為光澤10度1E6172） (RMK00437) . 1.第1Pass (RMK00595) . 1.1.線速85mpm，只塗裝正面5μ，背面僅前處理不塗漆。 (RMK00595) . 1.2.正面底漆以R塗裝方式，不允許繩紋或塗佈不均..等塗裝缺陷。 (RMK00595) . 1.3.塗佈量請控制95~105%。 (RMK00595) . 1.4.第1Pass生產不用噴背標。 (RMK00595) . 1.5.★生產印刷第一PASS時，出口請收內捲★ (RMK00595) | 訂單:2506DCD007/003 CC2 <生產備註> 事項如下 . ★品檢注意！JIS&CNS 訂單必須每滿50噸一定要再做一次TEST (RMK00259) . 【品檢】 第一PASS(只塗底漆)仍需作外觀板面檢驗, 若發現缺陷以８８Ｂ處置作暫留 (RMK00345) . 【品檢】測試時依Base色差值管制, 超出管制值時,若TSD2 或 TDCC判定要生產, 請在測試及外觀報表簽名 (RMK00345) . 【品檢】 測試時最後成品要不要生產由 TSD2決定 (RMK00345) . 【品檢】正式生產後, 請保留第二分切試片，簽名當作此生產批對色板, 並請留意同批目視無明顯色差。 (RMK00345) . 【品檢】每一分切留30cm*全寬試片1片裁成A4一片 TO 業務 (RMK00345) . 2015年發生過訴賠。請出口使用鋼套桶前請檢查焊接處，以免捲取後產生折痕 (RMK00381) . 2.第2Pass (RMK00437) . 2.1.線速: 60mpm 印刷輥號: F14-C1300 (RMK00437) . 2.2.第2Pass生產，前處理不必塗裝。 (RMK00437) . 2.3.出口鋼捲請貼“禁止疊放”紅色標籤。收捲張力設定同rough matt。 (RMK00437) . 2.4.Base 2輥R塗裝，濾心50μ，稀釋Thinner為No.2B，粘度50±10”，PMT設定為232℃。 (RMK00437) . 2.5.Printer Head 2 印刷紅豆杉木紋圖案 (NBT34S)。 (RMK00437) . 2.6.Printer Head 4 塗裝KP 1E6172 Clear，PMT設定為232℃。 (RMK00437) . 2.7.Clear有含骨材，塗裝黏度：先以原液塗裝，視塗裝板面狀況作調整。 (RMK00437) . 2.8.Clear稀釋Thinner為No.2B，濾心125μ。 (RMK00437) . 2.9.PS. 2016/09月起紅豆杉切換Clear（原光澤25度1ED062改為光澤10度1E6172） (RMK00437) . 1.第1Pass (RMK00595) . 1.1.線速85mpm，只塗裝正面5μ，背面僅前處理不塗漆。 (RMK00595) . 1.2.正面底漆以R塗裝方式，不允許繩紋或塗佈不均..等塗裝缺陷。 (RMK00595) . 1.3.塗佈量請控制95~105%。 (RMK00595) . 1.4.第1Pass生產不用噴背標。 (RMK00595) . 1.5.★生產印刷第一PASS時，出口請收內捲★ (RMK00595) | 訂單:2506DCD007/003 RCL 無 <生產備註> 事項 | 訂單:2506DCD007/003 CCPK 無 <生產備註> 事項 | 訂單:2506DCD007/003 CGQC 無 <品檢備註> 事項 | 訂單:2506DCD007/003 CCQC <品檢備註> 事項如下 . ★品檢注意！JIS&CNS 訂單必須每滿50噸一定要再做一次TEST (RMK00259) . 【品檢】 第一PASS(只塗底漆)仍需作外觀板面檢驗, 若發現缺陷以８８Ｂ處置作暫留 (RMK00345) . 【品檢】測試時依Base色差值管制, 超出管制值時,若TSD2 或 TDCC判定要生產, 請在測試及外觀報表簽名 (RMK00345) . 【品檢】 測試時最後成品要不要生產由 TSD2決定 (RMK00345) . 【品檢】正式生產後, 請保留第二分切試片，簽名當作此生產批對色板, 並請留意同批目視無明顯色差。 (RMK00345) . 【品檢】每一分切留30cm*全寬試片1片裁成A4一片 TO 業務 (RMK00345) . 2.第2Pass (RMK00437) . 2.1.線速: 60mpm 印刷輥號: F14-C1300 (RMK00437) . 2.2.第2Pass生產，前處理不必塗裝。 (RMK00437) . 2.3.出口鋼捲請貼“禁止疊放”紅色標籤。收捲張力設定同rough matt。 (RMK00437) . 2.4.Base 2輥R塗裝，濾心50μ，稀釋Thinner為No.2B，粘度50±10”，PMT設定為232℃。 (RMK00437) . 2.5.Printer Head 2 印刷紅豆杉木紋圖案 (NBT34S)。 (RMK00437) . 2.6.Printer Head 4 塗裝KP 1E6172 Clear，PMT設定為232℃。 (RMK00437) . 2.7.Clear有含骨材，塗裝黏度：先以原液塗裝，視塗裝板面狀況作調整。 (RMK00437) . 2.8.Clear稀釋Thinner為No.2B，濾心125μ。 (RMK00437) . 2.9.PS. 2016/09月起紅豆杉切換Clear（原光澤25度1ED062改為光澤10度1E6172） (RMK00437) . 1.第1Pass (RMK00595) . 1.1.線速85mpm，只塗裝正面5μ，背面僅前處理不塗漆。 (RMK00595) . 1.2.正面底漆以R塗裝方式，不允許繩紋或塗佈不均..等塗裝缺陷。 (RMK00595) . 1.3.塗佈量請控制95~105%。 (RMK00595) . 1.4.第1Pass生產不用噴背標。 (RMK00595) . 1.5.★生產印刷第一PASS時，出口請收內捲★ (RMK00595) | 訂單:2506DCD007/003 TOL 無 <生產備註> 事項 |  | 訂單 2506DCD007/003 修改記錄如下: 20250623 14:42:16 (21003) 退火碼: >> S1, 用途碼: >> COA020, 背面標示: >> C811, 訂單背面顏色(五碼): >> BW73X, 背面漆膜厚: >> 15, 背面漆塗漆型式幾塗幾烤: >> 2, 鉻酸鹽: >> Z, 訂單厚度: >> 0.35, 訂單重: >> 60, 重量容許率(下限): >> 10, 重量容許率(上限): >> 10, 訂單寬度: >> 914, 鍍製方式: >> BC, 鋼捲內徑: >> 508, 鋼捲下限重: >> 3, 鋼捲上限重: >> 5, 壓花條件碼: >> -, 表面花紋: >> R, GL鋅花要求下限: >> 0, GL鋅花要求上限: >> 0, 綠色識別碼: >> -, 印刷輥號: >> F14-C1300, 產品代碼: >> PPGL, 皮膜碼: >> -, 單位別: >> M, 油品種類: >> Z, 塗油量: >> Z, 包裝代碼: >> D2 , 保護膜碼: >> -, 客戶試片取樣型式: >> -, 調質碼: >> S, 套筒碼: >> S , 規格: >> CGLCC-20, 製造標準: >> CNS, 表面處理劑種類: >> Z, 表面處理劑塗佈量: >> Z, 伸長率測試: >> N, 硬度測試碼: >> N, 抗拉強度測試: >> N, 降伏強度測試: >> N, 厚度變異: >> -1.6, 訂單正面顏色(五碼): >> NBW3T, 正面漆膜厚: >> NOM, 正面漆塗漆型式幾塗幾烤: >> 2, 修邊碼: >> Y, 重量碼: >> AW, 鋼捲捲向: >> I, 鍍層碼: >> AZ150, | H:厚度偏薄
PPGL | 2506DCD007/004 | 1. 警告！本用途只適用於高鍍層AZ250以上。有疑問請洽TDCC (OFP00433)-{.不符.} 2. 【提醒】確認本印刷訂單是否需特殊處理 (OFP00562)-{.不符.} 3. 【提醒】確認本印刷訂單是否需特殊處理 (OFP00563)-{.不符.} 4. 避免客戶下單用途別與色碼不符 (用途碼:CHA020, 正面色碼:NYS3XS 不符)(OFP00029)-{.不符.} | 1. 部分大陸料含B元素超過CNS規範管制，故請原料CNS規範之訂單不要配大陸料 (OFP00684)-{.不符.} | 1. 警告！本用途只適用於高鍍層AZ250以上。有疑問請洽TDCC (OFP00433)-{.不符.} 2. 提醒！孵蛋訂單鍍鋅套桶要加 "S" (OFP00559)-{.不符.} 3. 【提醒】確認本印刷訂單是否需特殊處理 (OFP00562)-{.不符.} 4. 【提醒】確認本印刷訂單是否需特殊處理 (OFP00563)-{.不符.} 5. 部分大陸料含B元素超過CNS規範管制，故請原料CNS規範之訂單不要配大陸料 (OFP00684)-{.不符.} | 訂單:2506DCD007/004 CPL <生產備註> 事項如下 . 除HGI/ HGL 訂單邊緣不噴油. 其餘皆側緣噴油 (RMK00285) | 訂單:2506DCD007/004 CR1 無 <生產備註> 事項 | 訂單:2506DCD007/004 CR2 無 <生產備註> 事項 | 訂單:2506DCD007/004 CG1 <生產備註> 事項如下 . 1.板形：依TSD鍍鋅板形規格要求。 (RMK00525) . 2.鍍鋅板面品質要求：鍍鋅表面不可有鋅痕,妊娠紋,壓痕,凹陷及刮痕等(同PCM產品之外觀要求)。 (RMK00525) . 3.出口請加鋼套桶(S)，收捲時請避免鋼套桶突出，以利後續熱處理製程作業。 (RMK00525) . 【特殊處理鋼捲】出口請加鋼套桶(S)，收捲時請避免鋼套桶突出，以利後續熱處理製程作業。 (RMK00601) | 訂單:2506DCD007/004 CG2 <生產備註> 事項如下 . 1.板形：依TSD鍍鋅板形規格要求。 (RMK00525) . 2.鍍鋅板面品質要求：鍍鋅表面不可有鋅痕,妊娠紋,壓痕,凹陷及刮痕等(同PCM產品之外觀要求)。 (RMK00525) . 3.出口請加鋼套桶(S)，收捲時請避免鋼套桶突出，以利後續熱處理製程作業。 (RMK00525) . 【特殊處理鋼捲】出口請加鋼套桶(S)，收捲時請避免鋼套桶突出，以利後續熱處理製程作業。 (RMK00601) | 訂單:2506DCD007/004 CC1 <生產備註> 事項如下 . ★品檢注意！JIS&CNS 訂單必須每滿50噸一定要再做一次TEST (RMK00259) . 2015年發生過訴賠。請出口使用鋼套桶前請檢查焊接處，以免捲取後產生折痕 (RMK00381) . 1.第1Pass (RMK00525) . 1.1.線速85mpm，指定CC2生產, 前處理使用表調，只塗裝正面5μ，背面僅前處理不塗漆。 (RMK00525) . 1.2.正面底漆以R塗裝方式，不允許繩紋或塗佈不均..等塗裝缺陷。 (RMK00525) . 1.3.塗佈量請控制95~105%。 (RMK00525) . 1.4.第1Pass生產不用噴背標。★生產印刷第一PASS時，出口請收內捲★ (RMK00525) . 2.第2Pass (RMK00525) . 2.1.線速: 50mpm 印刷輥號: G34-C1300 (RMK00525) . 2.2.第2Pass生產，前處理不必塗裝。 (RMK00525) . 2.3.出口鋼捲請貼“禁止疊放”紅色標籤。收捲張力設定同rough matt。 (RMK00525) . 2.4.Base 2輥R塗裝，濾心50μ，稀釋Thinner為No.2B，粘度50±10”，PMT設定為232℃。 (RMK00525) . 2.5.Printer (Head 1 + Head 3) 2輥印刷砂岩石紋圖案 (NYT37S)。 (RMK00525) . 2.6.Printer 生產時需開熱風。 (RMK00525) . 2.7.Printer Head 4 塗裝KP 1E6172，PMT設定為232℃。 (RMK00525) . 2.8.1E6172 Clear有含骨材，塗裝黏度：先以原液塗裝視塗裝板面狀況作調整。 (RMK00525) . 2.9.Clear稀釋Thinner為No.2B，濾心125μ。 (RMK00525) . 1.第1Pass (RMK00595) . 1.1.線速85mpm，只塗裝正面5μ，背面僅前處理不塗漆。 (RMK00595) . 1.2.正面底漆以R塗裝方式，不允許繩紋或塗佈不均..等塗裝缺陷。 (RMK00595) . 1.3.塗佈量請控制95~105%。 (RMK00595) . 1.4.第1Pass生產不用噴背標。 (RMK00595) . 1.5.★生產印刷第一PASS時，出口請收內捲★ (RMK00595) | 訂單:2506DCD007/004 CC2 <生產備註> 事項如下 . ★品檢注意！JIS&CNS 訂單必須每滿50噸一定要再做一次TEST (RMK00259) . 2015年發生過訴賠。請出口使用鋼套桶前請檢查焊接處，以免捲取後產生折痕 (RMK00381) . 1.第1Pass (RMK00525) . 1.1.線速85mpm，指定CC2生產, 前處理使用表調，只塗裝正面5μ，背面僅前處理不塗漆。 (RMK00525) . 1.2.正面底漆以R塗裝方式，不允許繩紋或塗佈不均..等塗裝缺陷。 (RMK00525) . 1.3.塗佈量請控制95~105%。 (RMK00525) . 1.4.第1Pass生產不用噴背標。★生產印刷第一PASS時，出口請收內捲★ (RMK00525) . 2.第2Pass (RMK00525) . 2.1.線速: 50mpm 印刷輥號: G34-C1300 (RMK00525) . 2.2.第2Pass生產，前處理不必塗裝。 (RMK00525) . 2.3.出口鋼捲請貼“禁止疊放”紅色標籤。收捲張力設定同rough matt。 (RMK00525) . 2.4.Base 2輥R塗裝，濾心50μ，稀釋Thinner為No.2B，粘度50±10”，PMT設定為232℃。 (RMK00525) . 2.5.Printer (Head 1 + Head 3) 2輥印刷砂岩石紋圖案 (NYT37S)。 (RMK00525) . 2.6.Printer 生產時需開熱風。 (RMK00525) . 2.7.Printer Head 4 塗裝KP 1E6172，PMT設定為232℃。 (RMK00525) . 2.8.1E6172 Clear有含骨材，塗裝黏度：先以原液塗裝視塗裝板面狀況作調整。 (RMK00525) . 2.9.Clear稀釋Thinner為No.2B，濾心125μ。 (RMK00525) . 1.第1Pass (RMK00595) . 1.1.線速85mpm，只塗裝正面5μ，背面僅前處理不塗漆。 (RMK00595) . 1.2.正面底漆以R塗裝方式，不允許繩紋或塗佈不均..等塗裝缺陷。 (RMK00595) . 1.3.塗佈量請控制95~105%。 (RMK00595) . 1.4.第1Pass生產不用噴背標。 (RMK00595) . 1.5.★生產印刷第一PASS時，出口請收內捲★ (RMK00595) | 訂單:2506DCD007/004 RCL 無 <生產備註> 事項 | 訂單:2506DCD007/004 CCPK 無 <生產備註> 事項 | 訂單:2506DCD007/004 CGQC <品檢備註> 事項如下 . 1.板形：依TSD鍍鋅板形規格要求。 (RMK00525) . 2.鍍鋅板面品質要求：鍍鋅表面不可有鋅痕,妊娠紋,壓痕,凹陷及刮痕等(同PCM產品之外觀要求)。 (RMK00525) . 3.出口請加鋼套桶(S)，收捲時請避免鋼套桶突出，以利後續熱處理製程作業。 (RMK00525) . 【特殊處理鋼捲】出口請加鋼套桶(S)，收捲時請避免鋼套桶突出，以利後續熱處理製程作業。 (RMK00601) | 訂單:2506DCD007/004 CCQC <品檢備註> 事項如下 . ★品檢注意！JIS&CNS 訂單必須每滿50噸一定要再做一次TEST (RMK00259) . 1.第1Pass (RMK00525) . 1.1.線速85mpm，指定CC2生產, 前處理使用表調，只塗裝正面5μ，背面僅前處理不塗漆。 (RMK00525) . 1.2.正面底漆以R塗裝方式，不允許繩紋或塗佈不均..等塗裝缺陷。 (RMK00525) . 1.3.塗佈量請控制95~105%。 (RMK00525) . 1.4.第1Pass生產不用噴背標。★生產印刷第一PASS時，出口請收內捲★ (RMK00525) . 2.第2Pass (RMK00525) . 2.1.線速: 50mpm 印刷輥號: G34-C1300 (RMK00525) . 2.2.第2Pass生產，前處理不必塗裝。 (RMK00525) . 2.3.出口鋼捲請貼“禁止疊放”紅色標籤。收捲張力設定同rough matt。 (RMK00525) . 2.4.Base 2輥R塗裝，濾心50μ，稀釋Thinner為No.2B，粘度50±10”，PMT設定為232℃。 (RMK00525) . 2.5.Printer (Head 1 + Head 3) 2輥印刷砂岩石紋圖案 (NYT37S)。 (RMK00525) . 2.6.Printer 生產時需開熱風。 (RMK00525) . 2.7.Printer Head 4 塗裝KP 1E6172，PMT設定為232℃。 (RMK00525) . 2.8.1E6172 Clear有含骨材，塗裝黏度：先以原液塗裝視塗裝板面狀況作調整。 (RMK00525) . 2.9.Clear稀釋Thinner為No.2B，濾心125μ。 (RMK00525) . 1.第1Pass (RMK00595) . 1.1.線速85mpm，只塗裝正面5μ，背面僅前處理不塗漆。 (RMK00595) . 1.2.正面底漆以R塗裝方式，不允許繩紋或塗佈不均..等塗裝缺陷。 (RMK00595) . 1.3.塗佈量請控制95~105%。 (RMK00595) . 1.4.第1Pass生產不用噴背標。 (RMK00595) . 1.5.★生產印刷第一PASS時，出口請收內捲★ (RMK00595) | 訂單:2506DCD007/004 TOL 無 <生產備註> 事項 |  | 訂單 2506DCD007/004 修改記錄如下: 20250623 14:42:19 (21003) 退火碼: >> S1, 用途碼: >> CHA020, 背面標示: >> C811, 訂單背面顏色(五碼): >> BW73X, 背面漆膜厚: >> 15, 背面漆塗漆型式幾塗幾烤: >> 2, 鉻酸鹽: >> Z, 訂單厚度: >> 0.3, 訂單重: >> 40, 重量容許率(下限): >> 10, 重量容許率(上限): >> 10, 訂單寬度: >> 1010, 鍍製方式: >> BC, 鋼捲內徑: >> 508, 鋼捲下限重: >> 3, 鋼捲上限重: >> 5, 壓花條件碼: >> -, 表面花紋: >> R, GL鋅花要求下限: >> 0, GL鋅花要求上限: >> 0, 綠色識別碼: >> -, 印刷輥號: >> G34-C1300, 產品代碼: >> PPGL, 皮膜碼: >> -, 單位別: >> M, 油品種類: >> Z, 塗油量: >> Z, 包裝代碼: >> D2 , 保護膜碼: >> -, 客戶試片取樣型式: >> -, 調質碼: >> S, 套筒碼: >> S , 規格: >> CGLCC-20, 製造標準: >> CNS, 表面處理劑種類: >> Z, 表面處理劑塗佈量: >> Z, 伸長率測試: >> N, 硬度測試碼: >> N, 抗拉強度測試: >> N, 降伏強度測試: >> N, 厚度變異: >> 0, 訂單正面顏色(五碼): >> NYS3X, 正面漆膜厚: >> NOM, 正面漆塗漆型式幾塗幾烤: >> 2, 修邊碼: >> Y, 重量碼: >> AW, 鋼捲捲向: >> I, 鍍層碼: >> AZ150, 20250627 08:49:51 (21003) 訂單重: 40 >> 20, | H:厚度偏薄
PPGI | 2506DFD002/001 |  | 1. 因機械性質與加工成型問題, HRD3材質其軋延率需≧70% (OFP00143)-{.不符.} | 1. 因機械性質與加工成型問題, HRD3材質其軋延率需≧70% (OFP00143)-{.不符.} 2. DQ 料針對 JIS CNS SYSCO 底材規格請重算重抓提醒 (OFP00346)-{.不符.} 3. 【提醒】！本單為直立式包裝，嚴禁鍍鋅或烤漆後以STAGGER捲取 (OFP00451)-{.不符.} 4. 【提醒 審單人員】CR≧0.6 要於烤漆備註調降 PMT等相關。★KP抗塵PVDF不受此限 (OFP00509)-{.不符.} 5. ★厚度0.9以下DQ CR1修邊寬度+9,CR2修邊寬度+8MM；厚度0.9以上(含)CR1:CR2= +8 :+7.5--->重審記得改★ (OFP00527)-{.不符.} | 訂單:2506DFD002/001 CPL <生產備註> 事項如下 . 酸洗線: 1.修邊刀換刀之後, 排在前5顆左右生產，注意修邊刀的間隙調整。 2.線速度維持100mpm生產, 避免板偏造成修邊大小邊的狀況 (RMK-E_CHIN) . 此規格為 HRD3/HRD3N 熱軋原料,請 CPL 注意修邊狀況. (RMK00042) . 請CPL確認修邊寬度, 如超過熱軋寬度則降速生產, 以防止板偏殘剪與局部未修邊. (RMK00189) . 除HGI/ HGL 訂單邊緣不噴油. 其餘皆側緣噴油 (RMK00285) | 訂單:2506DFD002/001 CR1 <生產備註> 事項如下 . 生產材質為DQ料,MILL可生產為小邊波, 但CGL不接受大邊波與中波.-請注意! (RMK00042) . DQ 產品 冷軋產出寬度 , 超寬 ≦ 3 mm 時請寫品質通報單後放行 (RMK00042) . 每組工輥生產之第一顆鋼捲, 檢查振動輥痕或砂輪痕 (RMK00307) . 軋延 DQ 材質鋼捲時，每 PASS 線速度最大 600 mpm (降低邊緣鋸齒狀程度) (RMK00385) | 訂單:2506DFD002/001 CR2 <生產備註> 事項如下 . 生產材質為DQ料,MILL可生產為小邊波, 但CGL不接受大邊波與中波.-請注意! (RMK00042) . DQ 產品 冷軋產出寬度 , 超寬 ≦ 3 mm 時請寫品質通報單後放行 (RMK00042) . 每組工輥生產之第一顆鋼捲, 檢查振動輥痕或砂輪痕 (RMK00307) . 軋延 DQ 材質鋼捲時，每 PASS 線速度最大 600 mpm (降低邊緣鋸齒狀程度) (RMK00385) | 訂單:2506DFD002/001 CG1 <生產備註> 事項如下 . 2. 外觀品質管制標準同 "洗衣機外殼"用途。 (RMK-E_CHIN) . 1.7.Nozzle壓力0.30~0.40kg/cm2 ，目標值0.34 kg/cm2 (由各股自行調整避免點狀凹痕發生) (RMK-E_CHIN) . 1.7.Nozzle壓力0.30~0.40kg/cm2 ，目標值0.34 kg/cm2 (由各股自行調整避免點狀凹痕發生) (RMK-E_CHIN) . 1.6. T/L伸長率≧0.3% (RMK-E_CHIN) . 1.5. SKP伸長率≦1.0% , RF 100噸以下(INC由各股自行調整避免邊緣調質不佳) (RMK-E_CHIN) . 1.4.POT張力降至標準的60%(由各股自行調整避免絞痕發生) (RMK-E_CHIN) . 1.3.RTF板溫830 ±10℃ (RMK-E_CHIN) . 1.2. CG2線速度設定: 有退火時間需求，目標75mpm (由各股自行調整避免缺陷發生) (RMK-E_CHIN) . 1.1.SKP:下工輥Ra:0.5-0.8μ，上工輥Ra:0.5-0.8μ (RMK-E_CHIN) . 1. 產品機械性質有特殊要求，製程條件如下: (RMK-E_CHIN) | 訂單:2506DFD002/001 CG2 <生產備註> 事項如下 . 2. 外觀品質管制標準同 "洗衣機外殼"用途。 (RMK-E_CHIN) . 1.7.Nozzle壓力0.30~0.40kg/cm2 ，目標值0.34 kg/cm2 (由各股自行調整避免點狀凹痕發生) (RMK-E_CHIN) . 1.7.Nozzle壓力0.30~0.40kg/cm2 ，目標值0.34 kg/cm2 (由各股自行調整避免點狀凹痕發生) (RMK-E_CHIN) . 1.6. T/L伸長率≧0.3% (RMK-E_CHIN) . 1.5. SKP伸長率≦1.0% , RF 100噸以下(INC由各股自行調整避免邊緣調質不佳) (RMK-E_CHIN) . 1.4.POT張力降至標準的60%(由各股自行調整避免絞痕發生) (RMK-E_CHIN) . 1.3.RTF板溫830 ±10℃ (RMK-E_CHIN) . 1.2. CG2線速度設定: 有退火時間需求，目標75mpm (由各股自行調整避免缺陷發生) (RMK-E_CHIN) . 1.1.SKP:下工輥Ra:0.5-0.8μ，上工輥Ra:0.5-0.8μ (RMK-E_CHIN) . 1. 產品機械性質有特殊要求，製程條件如下: (RMK-E_CHIN) | 訂單:2506DFD002/001 CC1 <生產備註> 事項如下 . 【PMT】1.1.因為CR厚 0.764 mm，TOP 標準PMT以231℃去計算 (RMK-E_CHIN) . 9. 外觀(板面顆粒...等)請參照「松下洗衣機外殼PCM」管制標準放行。 (RMK-E_CHIN) . 8. 出口品檢項目：加做「應變痕測試」: 衝艾克森6mm觀察平板處有無應變痕 (判定參考缺陷樣本), 以及維持測試 fluting test，頻率: 1次/母鋼。 (RMK-E_CHIN) . 7. 塗裝板面外觀管制:客戶針對正面繩紋有特別要求，面漆膜厚請管制100±10%(請參照編號430-S037:滾筒洗衣機PCM(低光閃黑) 塗裝板面外觀上、下限板) (RMK-E_CHIN) . 6. 此排程需要 Fluting Test ,張力整平機伸長率須設定0.04～0.06%。 (RMK-E_CHIN) . 5. 背面面漆BYF712使用CP#75μ濾心，使用No.2 thinner，粘度勿低於30秒。 (RMK-E_CHIN) . 4.4.NO.2 head參考塗裝條件R-塗裝:APR 轉速160% /PUR壓力500KG/PUR轉速80%/黏度50秒 (RMK-E_CHIN) . 4.3.NO.1 head參考塗裝條件N-塗裝:APR 轉速100% /PUR壓力300KG/PUR轉速20%/黏度50秒 (RMK-E_CHIN) . 4.2.Thinner為NO.2B,黏度待R&D人員到場再行調整,使用#150鐵濾網,PMT為232±10℃ (RMK-E_CHIN) . 4.1.面漆：ASY812採wet on wet塗裝(金屬漆單輥塗裝易產生塗裝輥痕), (RMK-E_CHIN) . 3.2.生產時添加A劑 0.2% (R&D當天提供)，請於生產前30分鐘前添加及均勻攪拌。 (RMK-E_CHIN) . 3.1.底漆：1PEF22採wet on wet塗裝，Thinner為NO.2B，黏度設定35~42秒，使用CP#75μ濾心+ #25鐵濾網，PMT為230±10℃ (RMK-E_CHIN) . 2. 線速度50mpm。 (RMK-E_CHIN) . 1. GI底材請使用表調&無毒前處理,使用無毒專用設備(回流管、PUMP...)。 (RMK-E_CHIN) . 因進位問題 BYF71 9u 手動計算 170.1基本檔設定170，批次檔電腦自動進位為175。于此聲明生產與相關檢測 塗佈量以170 為標準 (RMK00466) . 【捲取】注意！本單為直立式包裝。禁用STAGGER捲取送包裝！送RCL重處理例外。 (RMK00512) . 【PMT】1.2.CC2計算完後面漆每個ZONE 爐溫各降8℃為最終爐溫 (RMK00568) . 【PMT】1.3.CC2因爐溫各降8℃為最終爐溫，請股長於TEST時 確實量測板溫 (RMK00568) . 【PMT】1.4.若發現PMT不足，請上調ZONE溫度並回饋工程師 (RMK00568) . 【PMT】1.5.品檢注意！因標準PMT有下修請注意MEK測試 (RMK00568) . 【PMT】1.6.厚板少生產，請領班量測板溫並記錄之 (RMK00568) | 訂單:2506DFD002/001 CC2 <生產備註> 事項如下 . 【PMT】1.1.因為CR厚 0.764 mm，TOP 標準PMT以231℃去計算 (RMK-E_CHIN) . 9. 外觀(板面顆粒...等)請參照「松下洗衣機外殼PCM」管制標準放行。 (RMK-E_CHIN) . 8. 出口品檢項目：加做「應變痕測試」: 衝艾克森6mm觀察平板處有無應變痕 (判定參考缺陷樣本), 以及維持測試 fluting test，頻率: 1次/母鋼。 (RMK-E_CHIN) . 7. 塗裝板面外觀管制:客戶針對正面繩紋有特別要求，面漆膜厚請管制100±10%(請參照編號430-S037:滾筒洗衣機PCM(低光閃黑) 塗裝板面外觀上、下限板) (RMK-E_CHIN) . 6. 此排程需要 Fluting Test ,張力整平機伸長率須設定0.04～0.06%。 (RMK-E_CHIN) . 5. 背面面漆BYF712使用CP#75μ濾心，使用No.2 thinner，粘度勿低於30秒。 (RMK-E_CHIN) . 4.4.NO.2 head參考塗裝條件R-塗裝:APR 轉速160% /PUR壓力500KG/PUR轉速80%/黏度50秒 (RMK-E_CHIN) . 4.3.NO.1 head參考塗裝條件N-塗裝:APR 轉速100% /PUR壓力300KG/PUR轉速20%/黏度50秒 (RMK-E_CHIN) . 4.2.Thinner為NO.2B,黏度待R&D人員到場再行調整,使用#150鐵濾網,PMT為232±10℃ (RMK-E_CHIN) . 4.1.面漆：ASY812採wet on wet塗裝(金屬漆單輥塗裝易產生塗裝輥痕), (RMK-E_CHIN) . 3.2.生產時添加A劑 0.2% (R&D當天提供)，請於生產前30分鐘前添加及均勻攪拌。 (RMK-E_CHIN) . 3.1.底漆：1PEF22採wet on wet塗裝，Thinner為NO.2B，黏度設定35~42秒，使用CP#75μ濾心+ #25鐵濾網，PMT為230±10℃ (RMK-E_CHIN) . 2. 線速度50mpm。 (RMK-E_CHIN) . 1. GI底材請使用表調&無毒前處理,使用無毒專用設備(回流管、PUMP...)。 (RMK-E_CHIN) . 20120627晨會決議 CC2生產 PPGI 時請使用表調 (RMK00191) . 因進位問題 BYF71 9u 手動計算 170.1基本檔設定170，批次檔電腦自動進位為175。于此聲明生產與相關檢測 塗佈量以170 為標準 (RMK00466) . 【捲取】注意！本單為直立式包裝。禁用STAGGER捲取送包裝！送RCL重處理例外。 (RMK00512) . 【PMT】1.2.CC2計算完後面漆每個ZONE 爐溫各降8℃為最終爐溫 (RMK00568) . 【PMT】1.3.CC2因爐溫各降8℃為最終爐溫，請股長於TEST時 確實量測板溫 (RMK00568) . 【PMT】1.4.若發現PMT不足，請上調ZONE溫度並回饋工程師 (RMK00568) . 【PMT】1.5.品檢注意！因標準PMT有下修請注意MEK測試 (RMK00568) . 【PMT】1.6.厚板少生產，請領班量測板溫並記錄之 (RMK00568) | 訂單:2506DFD002/001 RCL <生產備註> 事項如下 . 【捲取】注意！本單為直立式包裝。禁用STAGGER捲取送包裝！送RCL重處理例外。 (RMK00512) | 訂單:2506DFD002/001 CCPK 無 <生產備註> 事項 | 訂單:2506DFD002/001 CGQC <品檢備註> 事項如下 . 2. 外觀品質管制標準同 "洗衣機外殼"用途。 (RMK-E_CHIN) . 1.7.Nozzle壓力0.30~0.40kg/cm2 ，目標值0.34 kg/cm2 (由各股自行調整避免點狀凹痕發生) (RMK-E_CHIN) . 1.7.Nozzle壓力0.30~0.40kg/cm2 ，目標值0.34 kg/cm2 (由各股自行調整避免點狀凹痕發生) (RMK-E_CHIN) . 1.6. T/L伸長率≧0.3% (RMK-E_CHIN) . 1.5. SKP伸長率≦1.0% , RF 100噸以下(INC由各股自行調整避免邊緣調質不佳) (RMK-E_CHIN) . 1.4.POT張力降至標準的60%(由各股自行調整避免絞痕發生) (RMK-E_CHIN) . 1.3.RTF板溫830 ±10℃ (RMK-E_CHIN) . 1.2. CG2線速度設定: 有退火時間需求，目標75mpm (由各股自行調整避免缺陷發生) (RMK-E_CHIN) . 1.1.SKP:下工輥Ra:0.5-0.8μ，上工輥Ra:0.5-0.8μ (RMK-E_CHIN) . 1. 產品機械性質有特殊要求，製程條件如下: (RMK-E_CHIN) | 訂單:2506DFD002/001 CCQC <品檢備註> 事項如下 . 【PMT】1.1.因為CR厚 0.764 mm，TOP 標準PMT以231℃去計算 (RMK-E_CHIN) . 9. 外觀(板面顆粒...等)請參照「松下洗衣機外殼PCM」管制標準放行。 (RMK-E_CHIN) . 8. 出口品檢項目：加做「應變痕測試」: 衝艾克森6mm觀察平板處有無應變痕 (判定參考缺陷樣本), 以及維持測試 fluting test，頻率: 1次/母鋼。 (RMK-E_CHIN) . 7. 塗裝板面外觀管制:客戶針對正面繩紋有特別要求，面漆膜厚請管制100±10%(請參照編號430-S037:滾筒洗衣機PCM(低光閃黑) 塗裝板面外觀上、下限板) (RMK-E_CHIN) . 6. 此排程需要 Fluting Test ,張力整平機伸長率須設定0.04～0.06%。 (RMK-E_CHIN) . 5. 背面面漆BYF712使用CP#75μ濾心，使用No.2 thinner，粘度勿低於30秒。 (RMK-E_CHIN) . 4.4.NO.2 head參考塗裝條件R-塗裝:APR 轉速160% /PUR壓力500KG/PUR轉速80%/黏度50秒 (RMK-E_CHIN) . 4.3.NO.1 head參考塗裝條件N-塗裝:APR 轉速100% /PUR壓力300KG/PUR轉速20%/黏度50秒 (RMK-E_CHIN) . 4.2.Thinner為NO.2B,黏度待R&D人員到場再行調整,使用#150鐵濾網,PMT為232±10℃ (RMK-E_CHIN) . 4.1.面漆：ASY812採wet on wet塗裝(金屬漆單輥塗裝易產生塗裝輥痕), (RMK-E_CHIN) . 3.2.生產時添加A劑 0.2% (R&D當天提供)，請於生產前30分鐘前添加及均勻攪拌。 (RMK-E_CHIN) . 3.1.底漆：1PEF22採wet on wet塗裝，Thinner為NO.2B，黏度設定35~42秒，使用CP#75μ濾心+ #25鐵濾網，PMT為230±10℃ (RMK-E_CHIN) . 2. 線速度50mpm。 (RMK-E_CHIN) . 1. GI底材請使用表調&無毒前處理,使用無毒專用設備(回流管、PUMP...)。 (RMK-E_CHIN) . 因進位問題 BYF71 9u 手動計算 170.1基本檔設定170，批次檔電腦自動進位為175。于此聲明生產與相關檢測 塗佈量以170 為標準 (RMK00466) . 【捲取】注意！本單為直立式包裝。禁用STAGGER捲取送包裝！送RCL重處理例外。 (RMK00512) . 【PMT】1.2.CC2計算完後面漆每個ZONE 爐溫各降8℃為最終爐溫 (RMK00568) . 【PMT】1.3.CC2因爐溫各降8℃為最終爐溫，請股長於TEST時 確實量測板溫 (RMK00568) . 【PMT】1.4.若發現PMT不足，請上調ZONE溫度並回饋工程師 (RMK00568) . 【PMT】1.5.品檢注意！因標準PMT有下修請注意MEK測試 (RMK00568) . 【PMT】1.6.厚板少生產，請領班量測板溫並記錄之 (RMK00568) | 訂單:2506DFD002/001 TOL 無 <生產備註> 事項 | 酸洗線: 1.修邊刀換刀之後, 排在前5顆左右生產，注意修邊刀的間隙調整。 2.線速度維持100mpm生產, 避免板偏造成修邊大小邊的狀況^^/CPL/ <<.E_CHIN 2025/04/29 14:06.>> 1. 產品機械性質有特殊要求，製程條件如下:^^/CG1/CG2/CGQC/ <<.E_CHIN 2025/04/29 14:08.>> 1.1.SKP:下工輥Ra:0.5-0.8μ，上工輥Ra:0.5-0.8μ^^/CG1/CG2/CGQC/ <<.E_CHIN 2025/04/29 14:08.>> 1.2. CG2線速度設定: 有退火時間需求，目標75mpm (由各股自行調整避免缺陷發生)^^/CG1/CG2/CGQC/ <<.E_CHIN 2025/04/29 14:10.>> 1.3.RTF板溫830 ±10℃^^/CG1/CG2/CGQC/ <<.E_CHIN 2025/04/29 14:10.>> 1.4.POT張力降至標準的60%(由各股自行調整避免絞痕發生)^^/CG1/CG2/CGQC/ <<.E_CHIN 2025/04/29 14:10.>> 1.5. SKP伸長率≦1.0% , RF 100噸以下(INC由各股自行調整避免邊緣調質不佳)^^/CG1/CG2/CGQC/ <<.E_CHIN 2025/04/29 14:11.>> 1.6. T/L伸長率≧0.3%^^/CG1/CG2/CGQC/ <<.E_CHIN 2025/04/29 14:11.>> 1.7.Nozzle壓力0.30~0.40kg/cm2 ，目標值0.34 kg/cm2 (由各股自行調整避免點狀凹痕發生)^^/CG1/CG2/CGQC/ <<.E_CHIN 2025/04/29 14:11.>> 1.7.Nozzle壓力0.30~0.40kg/cm2 ，目標值0.34 kg/cm2 (由各股自行調整避免點狀凹痕發生)^^/CG1/CG2/CGQC/ <<.E_CHIN 2025/04/29 14:11.>> 2. 外觀品質管制標準同 "洗衣機外殼"用途。^^/CG1/CG2/CGQC/ <<.E_CHIN 2025/04/29 14:12.>> 1. GI底材請使用表調&無毒前處理,使用無毒專用設備(回流管、PUMP...)。^^/CC1/CC2/CCQC/ <<.E_CHIN 2025/04/29 14:12.>> 2. 線速度50mpm。^^/CC1/CC2/CCQC/ <<.E_CHIN 2025/04/29 14:13.>> 3.1.底漆：1PEF22採wet on wet塗裝，Thinner為NO.2B，黏度設定35~42秒，使用CP#75μ濾心+ #25鐵濾網，PMT為230±10℃^^/CC1/CC2/CCQC/ <<.E_CHIN 2025/04/29 14:13.>> 3.2.生產時添加A劑 0.2% (R&D當天提供)，請於生產前30分鐘前添加及均勻攪拌。^^/CC1/CC2/CCQC/ <<.E_CHIN 2025/04/29 14:14.>> 4.1.面漆：ASY812採wet on wet塗裝(金屬漆單輥塗裝易產生塗裝輥痕),^^/CC1/CC2/CCQC/ <<.E_CHIN 2025/04/29 14:15.>> 4.2.Thinner為NO.2B,黏度待R&D人員到場再行調整,使用#150鐵濾網,PMT為232±10℃^^/CC1/CC2/CCQC/ <<.E_CHIN 2025/04/29 14:15.>> 4.3.NO.1 head參考塗裝條件N-塗裝:APR 轉速100% /PUR壓力300KG/PUR轉速20%/黏度50秒^^/CC1/CC2/CCQC/ <<.E_CHIN 2025/04/29 14:15.>> 4.4.NO.2 head參考塗裝條件R-塗裝:APR 轉速160% /PUR壓力500KG/PUR轉速80%/黏度50秒^^/CC1/CC2/CCQC/ <<.E_CHIN 2025/04/29 14:16.>> 5. 背面面漆BYF712使用CP#75μ濾心，使用No.2 thinner，粘度勿低於30秒。^^/CC1/CC2/CCQC/ <<.E_CHIN 2025/04/29 14:16.>> 6. 此排程需要 Fluting Test ,張力整平機伸長率須設定0.04～0.06%。^^/CC1/CC2/CCQC/ <<.E_CHIN 2025/04/29 14:17.>> 7. 塗裝板面外觀管制:客戶針對正面繩紋有特別要求，面漆膜厚請管制100±10%(請參照編號430-S037:滾筒洗衣機PCM(低光閃黑) 塗裝板面外觀上、下限板)^^/CC1/CC2/CCQC/ <<.E_CHIN 2025/04/29 14:17.>> 8. 出口品檢項目：加做「應變痕測試」: 衝艾克森6mm觀察平板處有無應變痕 (判定參考缺陷樣本), 以及維持測試 fluting test，頻率: 1次/母鋼。^^/CC1/CC2/CCQC/ <<.E_CHIN 2025/04/29 14:17.>> 9. 外觀(板面顆粒...等)請參照「松下洗衣機外殼PCM」管制標準放行。^^/CC1/CC2/CCQC/ <<.E_CHIN 2025/04/29 14:18.>> 【PMT】1.1.因為CR厚 0.764 mm，TOP 標準PMT以231℃去計算^^/CC1/CC2/CCQC/^^ <<.E_CHIN 2025/04/29 14:41.>> | 訂單 2506DFD002/001 修改記錄如下: 20250418 15:28:05 (93025) 退火碼: >> D3, 用途碼: >> CIC005, 背面標示: >> S000, 訂單背面顏色(五碼): >> BYF71, 背面漆膜厚: >> NOM, 背面漆塗漆型式幾塗幾烤: >> 1, 鉻酸鹽: >> Z, 訂單厚度: >> 0.756, 訂單重: >> 15, 重量容許率(下限): >> 10, 重量容許率(上限): >> 10, 訂單寬度: >> 795, 鍍製方式: >> BC, 鋼捲內徑: >> 508, 鋼捲下限重: >> 3, 鋼捲上限重: >> 5, 壓花條件碼: >> -, 表面花紋: >> Z, 綠色識別碼: >> R2, 印刷輥號: >> -, 產品代碼: >> PPGI, 皮膜碼: >> -, 單位別: >> M, 油品種類: >> Z, 塗油量: >> Z, 包裝代碼: >> D7 , 保護膜碼: >> -, 客戶試片取樣型式: >> -, 調質碼: >> S, 套筒碼: >> E , 規格: >> CGCD1-10, 製造標準: >> SYSCO, 表面處理劑種類: >> Z, 表面處理劑塗佈量: >> Z, 伸長率測試: >> Y, 硬度測試碼: >> Y, 抗拉強度測試: >> Y, 降伏強度測試: >> Y, 厚度變異: >> 0, 訂單正面顏色(五碼): >> ASY81, 正面漆膜厚: >> 24, 正面漆塗漆型式幾塗幾烤: >> 2, 修邊碼: >> Y, 重量碼: >> AW, 鋼捲捲向: >> O, 鍍層碼: >> Z12, | *: | [訂單訊息通知] 2025/04/29 2:37:32 PM 訂單訊息通知 (秦大維 >> 通知 >> Edan Huang) 訂單訊息 : 依試作通知單"軋二課: 1.軋延最末 3 Pass..."指定 CR2 生產
PPGI | 2506DFD002/002 |  | 1. 因機械性質與加工成型問題, HRD3材質其軋延率需≧70% (OFP00143)-{.不符.} | 1. 因機械性質與加工成型問題, HRD3材質其軋延率需≧70% (OFP00143)-{.不符.} 2. DQ 料針對 JIS CNS SYSCO 底材規格請重算重抓提醒 (OFP00346)-{.不符.} 3. 【提醒】！本單為直立式包裝，嚴禁鍍鋅或烤漆後以STAGGER捲取 (OFP00451)-{.不符.} 4. 【提醒 審單人員】CR≧0.6 要於烤漆備註調降 PMT等相關。★KP抗塵PVDF不受此限 (OFP00509)-{.不符.} 5. ★厚度0.9以下DQ CR1修邊寬度+9,CR2修邊寬度+8MM；厚度0.9以上(含)CR1:CR2= +8 :+7.5--->重審記得改★ (OFP00527)-{.不符.} | 訂單:2506DFD002/002 CPL <生產備註> 事項如下 . 2.線速度維持100mpm生產, 避免板偏造成修邊大小邊的狀況 (RMK-E_CHIN) . 酸洗線: 1.修邊刀換刀之後, 排在前5顆左右生產，注意修邊刀的間隙調整。2.線速度維持100mpm生產, 避免板偏造成修邊大小邊的狀況 (RMK-E_CHIN) . 此規格為 HRD3/HRD3N 熱軋原料,請 CPL 注意修邊狀況. (RMK00042) . 請CPL確認修邊寬度, 如超過熱軋寬度則降速生產, 以防止板偏殘剪與局部未修邊. (RMK00189) . 除HGI/ HGL 訂單邊緣不噴油. 其餘皆側緣噴油 (RMK00285) | 訂單:2506DFD002/002 CR1 <生產備註> 事項如下 . 生產材質為DQ料,MILL可生產為小邊波, 但CGL不接受大邊波與中波.-請注意! (RMK00042) . DQ 產品 冷軋產出寬度 , 超寬 ≦ 3 mm 時請寫品質通報單後放行 (RMK00042) . 每組工輥生產之第一顆鋼捲, 檢查振動輥痕或砂輪痕 (RMK00307) . 軋延 DQ 材質鋼捲時，每 PASS 線速度最大 600 mpm (降低邊緣鋸齒狀程度) (RMK00385) | 訂單:2506DFD002/002 CR2 <生產備註> 事項如下 . 生產材質為DQ料,MILL可生產為小邊波, 但CGL不接受大邊波與中波.-請注意! (RMK00042) . DQ 產品 冷軋產出寬度 , 超寬 ≦ 3 mm 時請寫品質通報單後放行 (RMK00042) . 每組工輥生產之第一顆鋼捲, 檢查振動輥痕或砂輪痕 (RMK00307) . 軋延 DQ 材質鋼捲時，每 PASS 線速度最大 600 mpm (降低邊緣鋸齒狀程度) (RMK00385) | 訂單:2506DFD002/002 CG1 <生產備註> 事項如下 . 2. 外觀品質管制標準同 "洗衣機外殼"用途。 (RMK-E_CHIN) . 1.7.Nozzle壓力0.30~0.40kg/cm2 ，目標值0.34 kg/cm2 (由各股自行調整避免點狀凹痕發生) (RMK-E_CHIN) . 1.6. T/L伸長率≧0.3% (RMK-E_CHIN) . 1.5. SKP伸長率≦1.0% , RF 100噸以下(INC由各股自行調整避免邊緣調質不佳) (RMK-E_CHIN) . 1.4. POT張力降至標準的60%(由各股自行調整避免絞痕發生) (RMK-E_CHIN) . 1.3.RTF板溫830 ±10℃ (RMK-E_CHIN) . 1.2.CG2線速度設定: 有退火時間需求，目標75mpm (由各股自行調整避免缺陷發生) (RMK-E_CHIN) . 1.1.SKP:下工輥Ra:0.5-0.8μ，上工輥Ra:0.5-0.8μ (RMK-E_CHIN) . 1. 產品機械性質有特殊要求，製程條件如下: (RMK-E_CHIN) | 訂單:2506DFD002/002 CG2 <生產備註> 事項如下 . 2. 外觀品質管制標準同 "洗衣機外殼"用途。 (RMK-E_CHIN) . 1.7.Nozzle壓力0.30~0.40kg/cm2 ，目標值0.34 kg/cm2 (由各股自行調整避免點狀凹痕發生) (RMK-E_CHIN) . 1.6. T/L伸長率≧0.3% (RMK-E_CHIN) . 1.5. SKP伸長率≦1.0% , RF 100噸以下(INC由各股自行調整避免邊緣調質不佳) (RMK-E_CHIN) . 1.4. POT張力降至標準的60%(由各股自行調整避免絞痕發生) (RMK-E_CHIN) . 1.3.RTF板溫830 ±10℃ (RMK-E_CHIN) . 1.2.CG2線速度設定: 有退火時間需求，目標75mpm (由各股自行調整避免缺陷發生) (RMK-E_CHIN) . 1.1.SKP:下工輥Ra:0.5-0.8μ，上工輥Ra:0.5-0.8μ (RMK-E_CHIN) . 1. 產品機械性質有特殊要求，製程條件如下: (RMK-E_CHIN) | 訂單:2506DFD002/002 CC1 <生產備註> 事項如下 . 【PMT】1.1.因為CR厚 0.764 mm，TOP 標準PMT以231℃去計算 (RMK-E_CHIN) . 9. 外觀(板面顆粒...等)請參照「松下洗衣機外殼PCM」管制標準放行。 (RMK-E_CHIN) . 8. 出口品檢項目：加做「應變痕測試」: 衝艾克森6mm觀察平板處有無應變痕 (判定參考缺陷樣本), 以及維持測試 fluting test，頻率: 1次/母鋼。 (RMK-E_CHIN) . 7. 塗裝板面外觀管制:客戶針對正面繩紋有特別要求，面漆膜厚請管制100±10%(請參照編號430-S037:滾筒洗衣機PCM(低光閃黑) 塗裝板面外觀上、下限板) (RMK-E_CHIN) . 6. 此排程需要 Fluting Test ,張力整平機伸長率須設定0.04～0.06%。 (RMK-E_CHIN) . 5. 背面面漆BYF712使用CP#75μ濾心，使用No.2 thinner，粘度勿低於30秒。 (RMK-E_CHIN) . 4.4. NO.2 head參考塗裝條件R-塗裝:APR 轉速160% /PUR壓力500KG/PUR轉速80%/黏度50秒 (RMK-E_CHIN) . 4.3. NO.1 head參考塗裝條件N-塗裝:APR 轉速100% /PUR壓力300KG/PUR轉速20%/黏度50秒 (RMK-E_CHIN) . 4.2.Thinner為NO.2B，黏度待R&D人員到場再行調整，使用#150鐵濾網，PMT為232±10℃。 (RMK-E_CHIN) . 4.1.面漆：ASY812採wet on wet塗裝(金屬漆單輥塗裝易產生塗裝輥痕)， (RMK-E_CHIN) . 3.2.PMT為230±10℃，生產時添加A劑 0.2% (R&D當天提供)，請於生產前30分鐘前添加及均勻攪拌。 (RMK-E_CHIN) . 3.1.底漆：1PEF22採wet on wet塗裝，Thinner為NO.2B，黏度設定35~42秒，使用CP#75μ濾心+ #250鐵濾網 (RMK-E_CHIN) . 2. 線速度50mpm。 (RMK-E_CHIN) . 1. GI底材請使用表調&無毒前處理,使用無毒專用設備(回流管、PUMP...)。 (RMK-E_CHIN) . 因進位問題 BYF71 9u 手動計算 170.1基本檔設定170，批次檔電腦自動進位為175。于此聲明生產與相關檢測 塗佈量以170 為標準 (RMK00466) . 【捲取】注意！本單為直立式包裝。禁用STAGGER捲取送包裝！送RCL重處理例外。 (RMK00512) . 【PMT】1.2.CC2計算完後面漆每個ZONE 爐溫各降8℃為最終爐溫 (RMK00568) . 【PMT】1.3.CC2因爐溫各降8℃為最終爐溫，請股長於TEST時 確實量測板溫 (RMK00568) . 【PMT】1.4.若發現PMT不足，請上調ZONE溫度並回饋工程師 (RMK00568) . 【PMT】1.5.品檢注意！因標準PMT有下修請注意MEK測試 (RMK00568) . 【PMT】1.6.厚板少生產，請領班量測板溫並記錄之 (RMK00568) | 訂單:2506DFD002/002 CC2 <生產備註> 事項如下 . 【PMT】1.1.因為CR厚 0.764 mm，TOP 標準PMT以231℃去計算 (RMK-E_CHIN) . 9. 外觀(板面顆粒...等)請參照「松下洗衣機外殼PCM」管制標準放行。 (RMK-E_CHIN) . 8. 出口品檢項目：加做「應變痕測試」: 衝艾克森6mm觀察平板處有無應變痕 (判定參考缺陷樣本), 以及維持測試 fluting test，頻率: 1次/母鋼。 (RMK-E_CHIN) . 7. 塗裝板面外觀管制:客戶針對正面繩紋有特別要求，面漆膜厚請管制100±10%(請參照編號430-S037:滾筒洗衣機PCM(低光閃黑) 塗裝板面外觀上、下限板) (RMK-E_CHIN) . 6. 此排程需要 Fluting Test ,張力整平機伸長率須設定0.04～0.06%。 (RMK-E_CHIN) . 5. 背面面漆BYF712使用CP#75μ濾心，使用No.2 thinner，粘度勿低於30秒。 (RMK-E_CHIN) . 4.4. NO.2 head參考塗裝條件R-塗裝:APR 轉速160% /PUR壓力500KG/PUR轉速80%/黏度50秒 (RMK-E_CHIN) . 4.3. NO.1 head參考塗裝條件N-塗裝:APR 轉速100% /PUR壓力300KG/PUR轉速20%/黏度50秒 (RMK-E_CHIN) . 4.2.Thinner為NO.2B，黏度待R&D人員到場再行調整，使用#150鐵濾網，PMT為232±10℃。 (RMK-E_CHIN) . 4.1.面漆：ASY812採wet on wet塗裝(金屬漆單輥塗裝易產生塗裝輥痕)， (RMK-E_CHIN) . 3.2.PMT為230±10℃，生產時添加A劑 0.2% (R&D當天提供)，請於生產前30分鐘前添加及均勻攪拌。 (RMK-E_CHIN) . 3.1.底漆：1PEF22採wet on wet塗裝，Thinner為NO.2B，黏度設定35~42秒，使用CP#75μ濾心+ #250鐵濾網 (RMK-E_CHIN) . 2. 線速度50mpm。 (RMK-E_CHIN) . 1. GI底材請使用表調&無毒前處理,使用無毒專用設備(回流管、PUMP...)。 (RMK-E_CHIN) . 20120627晨會決議 CC2生產 PPGI 時請使用表調 (RMK00191) . 因進位問題 BYF71 9u 手動計算 170.1基本檔設定170，批次檔電腦自動進位為175。于此聲明生產與相關檢測 塗佈量以170 為標準 (RMK00466) . 【捲取】注意！本單為直立式包裝。禁用STAGGER捲取送包裝！送RCL重處理例外。 (RMK00512) . 【PMT】1.2.CC2計算完後面漆每個ZONE 爐溫各降8℃為最終爐溫 (RMK00568) . 【PMT】1.3.CC2因爐溫各降8℃為最終爐溫，請股長於TEST時 確實量測板溫 (RMK00568) . 【PMT】1.4.若發現PMT不足，請上調ZONE溫度並回饋工程師 (RMK00568) . 【PMT】1.5.品檢注意！因標準PMT有下修請注意MEK測試 (RMK00568) . 【PMT】1.6.厚板少生產，請領班量測板溫並記錄之 (RMK00568) | 訂單:2506DFD002/002 RCL <生產備註> 事項如下 . 【捲取】注意！本單為直立式包裝。禁用STAGGER捲取送包裝！送RCL重處理例外。 (RMK00512) | 訂單:2506DFD002/002 CCPK 無 <生產備註> 事項 | 訂單:2506DFD002/002 CGQC <品檢備註> 事項如下 . 2. 外觀品質管制標準同 "洗衣機外殼"用途。 (RMK-E_CHIN) . 1.7.Nozzle壓力0.30~0.40kg/cm2 ，目標值0.34 kg/cm2 (由各股自行調整避免點狀凹痕發生) (RMK-E_CHIN) . 1.6. T/L伸長率≧0.3% (RMK-E_CHIN) . 1.5. SKP伸長率≦1.0% , RF 100噸以下(INC由各股自行調整避免邊緣調質不佳) (RMK-E_CHIN) . 1.4. POT張力降至標準的60%(由各股自行調整避免絞痕發生) (RMK-E_CHIN) . 1.3.RTF板溫830 ±10℃ (RMK-E_CHIN) . 1.2.CG2線速度設定: 有退火時間需求，目標75mpm (由各股自行調整避免缺陷發生) (RMK-E_CHIN) . 1.1.SKP:下工輥Ra:0.5-0.8μ，上工輥Ra:0.5-0.8μ (RMK-E_CHIN) . 1. 產品機械性質有特殊要求，製程條件如下: (RMK-E_CHIN) | 訂單:2506DFD002/002 CCQC <品檢備註> 事項如下 . 【PMT】1.1.因為CR厚 0.764 mm，TOP 標準PMT以231℃去計算 (RMK-E_CHIN) . 9. 外觀(板面顆粒...等)請參照「松下洗衣機外殼PCM」管制標準放行。 (RMK-E_CHIN) . 8. 出口品檢項目：加做「應變痕測試」: 衝艾克森6mm觀察平板處有無應變痕 (判定參考缺陷樣本), 以及維持測試 fluting test，頻率: 1次/母鋼。 (RMK-E_CHIN) . 7. 塗裝板面外觀管制:客戶針對正面繩紋有特別要求，面漆膜厚請管制100±10%(請參照編號430-S037:滾筒洗衣機PCM(低光閃黑) 塗裝板面外觀上、下限板) (RMK-E_CHIN) . 6. 此排程需要 Fluting Test ,張力整平機伸長率須設定0.04～0.06%。 (RMK-E_CHIN) . 5. 背面面漆BYF712使用CP#75μ濾心，使用No.2 thinner，粘度勿低於30秒。 (RMK-E_CHIN) . 4.4. NO.2 head參考塗裝條件R-塗裝:APR 轉速160% /PUR壓力500KG/PUR轉速80%/黏度50秒 (RMK-E_CHIN) . 4.3. NO.1 head參考塗裝條件N-塗裝:APR 轉速100% /PUR壓力300KG/PUR轉速20%/黏度50秒 (RMK-E_CHIN) . 4.2.Thinner為NO.2B，黏度待R&D人員到場再行調整，使用#150鐵濾網，PMT為232±10℃。 (RMK-E_CHIN) . 4.1.面漆：ASY812採wet on wet塗裝(金屬漆單輥塗裝易產生塗裝輥痕)， (RMK-E_CHIN) . 3.2.PMT為230±10℃，生產時添加A劑 0.2% (R&D當天提供)，請於生產前30分鐘前添加及均勻攪拌。 (RMK-E_CHIN) . 3.1.底漆：1PEF22採wet on wet塗裝，Thinner為NO.2B，黏度設定35~42秒，使用CP#75μ濾心+ #250鐵濾網 (RMK-E_CHIN) . 2. 線速度50mpm。 (RMK-E_CHIN) . 1. GI底材請使用表調&無毒前處理,使用無毒專用設備(回流管、PUMP...)。 (RMK-E_CHIN) . 因進位問題 BYF71 9u 手動計算 170.1基本檔設定170，批次檔電腦自動進位為175。于此聲明生產與相關檢測 塗佈量以170 為標準 (RMK00466) . 【捲取】注意！本單為直立式包裝。禁用STAGGER捲取送包裝！送RCL重處理例外。 (RMK00512) . 【PMT】1.2.CC2計算完後面漆每個ZONE 爐溫各降8℃為最終爐溫 (RMK00568) . 【PMT】1.3.CC2因爐溫各降8℃為最終爐溫，請股長於TEST時 確實量測板溫 (RMK00568) . 【PMT】1.4.若發現PMT不足，請上調ZONE溫度並回饋工程師 (RMK00568) . 【PMT】1.5.品檢注意！因標準PMT有下修請注意MEK測試 (RMK00568) . 【PMT】1.6.厚板少生產，請領班量測板溫並記錄之 (RMK00568) | 訂單:2506DFD002/002 TOL 無 <生產備註> 事項 | 酸洗線: 1.修邊刀換刀之後, 排在前5顆左右生產，注意修邊刀的間隙調整。2.線速度維持100mpm生產, 避免板偏造成修邊大小邊的狀況^^/CPL/ <<.E_CHIN 2025/04/30 10:16.>> 1. 產品機械性質有特殊要求，製程條件如下:^^/CG1/CG2/CGQC/ <<.E_CHIN 2025/04/29 14:47.>> 1.1.SKP:下工輥Ra:0.5-0.8μ，上工輥Ra:0.5-0.8μ^^/CG1/CG2/CGQC/ <<.E_CHIN 2025/04/29 14:48.>> 1.2.CG2線速度設定: 有退火時間需求，目標75mpm (由各股自行調整避免缺陷發生)^^/CG1/CG2/CGQC/ <<.E_CHIN 2025/04/29 14:48.>> 1.3.RTF板溫830 ±10℃^^/CG1/CG2/CGQC/ <<.E_CHIN 2025/04/29 14:48.>> 1.4. POT張力降至標準的60%(由各股自行調整避免絞痕發生)^^/CG1/CG2/CGQC/ <<.E_CHIN 2025/04/29 14:49.>> 1.5. SKP伸長率≦1.0% , RF 100噸以下(INC由各股自行調整避免邊緣調質不佳)^^/CG1/CG2/CGQC/ <<.E_CHIN 2025/04/29 14:49.>> 1.6. T/L伸長率≧0.3%^^/CG1/CG2/CGQC/ <<.E_CHIN 2025/04/29 14:49.>> 1.7.Nozzle壓力0.30~0.40kg/cm2 ，目標值0.34 kg/cm2 (由各股自行調整避免點狀凹痕發生)^^/CG1/CG2/CGQC/ <<.E_CHIN 2025/04/29 14:50.>> 2. 外觀品質管制標準同 "洗衣機外殼"用途。^^/CG1/CG2/CGQC/ <<.E_CHIN 2025/04/29 14:50.>> 1. GI底材請使用表調&無毒前處理,使用無毒專用設備(回流管、PUMP...)。^^/CC1/CC2/CCQC/ <<.E_CHIN 2025/04/29 14:50.>> 2. 線速度50mpm。^^/CC1/CC2/CCQC/ <<.E_CHIN 2025/04/29 14:51.>> 3.1.底漆：1PEF22採wet on wet塗裝，Thinner為NO.2B，黏度設定35~42秒，使用CP#75μ濾心+ #250鐵濾網^^/CC1/CC2/CCQC/ <<.E_CHIN 2025/04/29 14:52.>> 3.2.PMT為230±10℃，生產時添加A劑 0.2% (R&D當天提供)，請於生產前30分鐘前添加及均勻攪拌。^^/CC1/CC2/CCQC/ <<.E_CHIN 2025/04/29 14:52.>> 4.1.面漆：ASY812採wet on wet塗裝(金屬漆單輥塗裝易產生塗裝輥痕)，^^/CC1/CC2/CCQC/ <<.E_CHIN 2025/04/29 14:54.>> 4.2.Thinner為NO.2B，黏度待R&D人員到場再行調整，使用#150鐵濾網，PMT為232±10℃。^^/CC1/CC2/CCQC/ <<.E_CHIN 2025/04/29 14:54.>> 4.3. NO.1 head參考塗裝條件N-塗裝:APR 轉速100% /PUR壓力300KG/PUR轉速20%/黏度50秒^^/CC1/CC2/CCQC/ <<.E_CHIN 2025/04/29 14:54.>> 4.4. NO.2 head參考塗裝條件R-塗裝:APR 轉速160% /PUR壓力500KG/PUR轉速80%/黏度50秒^^/CC1/CC2/CCQC/ <<.E_CHIN 2025/04/29 14:55.>> 5. 背面面漆BYF712使用CP#75μ濾心，使用No.2 thinner，粘度勿低於30秒。^^/CC1/CC2/CCQC/ <<.E_CHIN 2025/04/29 14:56.>> 6. 此排程需要 Fluting Test ,張力整平機伸長率須設定0.04～0.06%。^^/CC1/CC2/CCQC/ <<.E_CHIN 2025/04/29 14:56.>> 7. 塗裝板面外觀管制:客戶針對正面繩紋有特別要求，面漆膜厚請管制100±10%(請參照編號430-S037:滾筒洗衣機PCM(低光閃黑) 塗裝板面外觀上、下限板)^^/CC1/CC2/CCQC/ <<.E_CHIN 2025/04/29 14:57.>> 8. 出口品檢項目：加做「應變痕測試」: 衝艾克森6mm觀察平板處有無應變痕 (判定參考缺陷樣本), 以及維持測試 fluting test，頻率: 1次/母鋼。^^/CC1/CC2/CCQC/ <<.E_CHIN 2025/04/29 14:58.>> 9. 外觀(板面顆粒...等)請參照「松下洗衣機外殼PCM」管制標準放行。^^/CC1/CC2/CCQC/ <<.E_CHIN 2025/04/29 14:58.>> 【PMT】1.1.因為CR厚 0.764 mm，TOP 標準PMT以231℃去計算^^/CC1/CC2/CCQC/^^ <<.E_CHIN 2025/04/29 15:07.>> 2.線速度維持100mpm生產, 避免板偏造成修邊大小邊的狀況^^/CPL/ <<.E_CHIN 2025/04/30 10:12.>> | 訂單 2506DFD002/002 修改記錄如下: 20250418 15:28:36 (93025) 退火碼: >> D3, 用途碼: >> CIC005, 背面標示: >> S000, 訂單背面顏色(五碼): >> BYF71, 背面漆膜厚: >> NOM, 背面漆塗漆型式幾塗幾烤: >> 1, 鉻酸鹽: >> Z, 訂單厚度: >> 0.756, 訂單重: >> 15, 重量容許率(下限): >> 10, 重量容許率(上限): >> 10, 訂單寬度: >> 810, 鍍製方式: >> BC, 鋼捲內徑: >> 508, 鋼捲下限重: >> 3, 鋼捲上限重: >> 5, 壓花條件碼: >> -, 表面花紋: >> Z, 綠色識別碼: >> R2, 印刷輥號: >> -, 產品代碼: >> PPGI, 皮膜碼: >> -, 單位別: >> M, 油品種類: >> Z, 塗油量: >> Z, 包裝代碼: >> D7 , 保護膜碼: >> -, 客戶試片取樣型式: >> -, 調質碼: >> S, 套筒碼: >> E , 規格: >> CGCD1-10, 製造標準: >> SYSCO, 表面處理劑種類: >> Z, 表面處理劑塗佈量: >> Z, 伸長率測試: >> Y, 硬度測試碼: >> Y, 抗拉強度測試: >> Y, 降伏強度測試: >> Y, 厚度變異: >> 0, 訂單正面顏色(五碼): >> ASY81, 正面漆膜厚: >> 24, 正面漆塗漆型式幾塗幾烤: >> 2, 修邊碼: >> Y, 重量碼: >> AW, 鋼捲捲向: >> O, 鍍層碼: >> Z12, | *: | [訂單訊息通知] 2025/04/29 2:37:32 PM 訂單訊息通知 (秦大維 >> 通知 >> Edan Huang) 訂單訊息 : 依試作通知單"軋二課: 1.軋延最末 3 Pass..."指定 CR2 生產
PPGI | 2506DFD003/001 |  | 1. 因機械性質與加工成型問題, HRD3材質其軋延率需≧70% (OFP00143)-{.不符.} | 1. 因機械性質與加工成型問題, HRD3材質其軋延率需≧70% (OFP00143)-{.不符.} 2. DQ 料針對 JIS CNS SYSCO 底材規格請重算重抓提醒 (OFP00346)-{.不符.} 3. 【提醒】！本單為直立式包裝，嚴禁鍍鋅或烤漆後以STAGGER捲取 (OFP00451)-{.不符.} 4. 【提醒 審單人員】CR≧0.6 要於烤漆備註調降 PMT等相關。★KP抗塵PVDF不受此限 (OFP00509)-{.不符.} 5. ★厚度0.9以下DQ CR1修邊寬度+9,CR2修邊寬度+8MM；厚度0.9以上(含)CR1:CR2= +8 :+7.5->重審記得改★ (OFP00527)-{.不符.} | 訂單:2506DFD003/001 CPL <生產備註> 事項如下 . 【專案負責人】RD 黃焰宏 課長 (RMK-E_CHIN) . 2.線速度維持100mpm生產，避免板偏造成修邊大小邊的狀況 (RMK-E_CHIN) . 1.修邊刀換刀之後，排在前5顆左右生產，注意修邊刀的間隙調整 (RMK-E_CHIN) . 此規格為 HRD3/HRD3N 熱軋原料,請 CPL 注意修邊狀況. (RMK00042) . 請CPL確認修邊寬度, 如超過熱軋寬度則降速生產, 以防止板偏殘剪與局部未修邊. (RMK00189) . 除HGI/ HGL 訂單邊緣不噴油. 其餘皆側緣噴油 (RMK00285) | 訂單:2506DFD003/001 CR1 <生產備註> 事項如下 . 【專案負責人】RD 黃焰宏 課長 (RMK-E_CHIN) . 1.軋延最末 3 Pass降速到500mpm生產，降低鋸齒邊發生機率 (RMK-E_CHIN) . 生產材質為DQ料,MILL可生產為小邊波, 但CGL不接受大邊波與中波.-請注意! (RMK00042) . DQ 產品 冷軋產出寬度 , 超寬 ≦ 3 mm 時請寫品質通報單後放行 (RMK00042) . 每組工輥生產之第一顆鋼捲, 檢查振動輥痕或砂輪痕 (RMK00307) . 軋延 DQ 材質鋼捲時，每 PASS 線速度最大 600 mpm (降低邊緣鋸齒狀程度) (RMK00385) | 訂單:2506DFD003/001 CR2 <生產備註> 事項如下 . 【專案負責人】RD 黃焰宏 課長 (RMK-E_CHIN) . 1.軋延最末 3 Pass降速到500mpm生產，降低鋸齒邊發生機率 (RMK-E_CHIN) . 生產材質為DQ料,MILL可生產為小邊波, 但CGL不接受大邊波與中波.-請注意! (RMK00042) . DQ 產品 冷軋產出寬度 , 超寬 ≦ 3 mm 時請寫品質通報單後放行 (RMK00042) . 每組工輥生產之第一顆鋼捲, 檢查振動輥痕或砂輪痕 (RMK00307) . 軋延 DQ 材質鋼捲時，每 PASS 線速度最大 600 mpm (降低邊緣鋸齒狀程度) (RMK00385) | 訂單:2506DFD003/001 CG1 <生產備註> 事項如下 . 【專案負責人】RD 黃焰宏 課長 (RMK-E_CHIN) . 2. 外觀品質管制標準同 "洗衣機外殼"用途。 (RMK-E_CHIN) . (7)Nozzle壓力0.30~0.40kg/cm2 ，目標值0.34 kg/cm2 (由各股自行調整避免點狀凹痕發生) (RMK-E_CHIN) . (6) T/L伸長率≧0.3% (RMK-E_CHIN) . (5) SKP伸長率≦1.0% , RF 100噸以下(INC由各股自行調整避免邊緣調質不佳) (RMK-E_CHIN) . (4) POT張力降至標準的60%(由各股自行調整避免絞痕發生) (RMK-E_CHIN) . (3) RTF板溫830 ±10℃ (RMK-E_CHIN) . (2) CG2線速度設定: 有退火時間需求，目標75mpm (由各股自行調整避免缺陷發生) (RMK-E_CHIN) . (1) SKP:下工輥Ra:0.5-0.8μ，上工輥Ra:0.5-0.8μ (RMK-E_CHIN) . 1. 產品機械性質有特殊要求，製程條件如下: (RMK-E_CHIN) | 訂單:2506DFD003/001 CG2 <生產備註> 事項如下 . 【專案負責人】RD 黃焰宏 課長 (RMK-E_CHIN) . 2. 外觀品質管制標準同 "洗衣機外殼"用途。 (RMK-E_CHIN) . (7)Nozzle壓力0.30~0.40kg/cm2 ，目標值0.34 kg/cm2 (由各股自行調整避免點狀凹痕發生) (RMK-E_CHIN) . (6) T/L伸長率≧0.3% (RMK-E_CHIN) . (5) SKP伸長率≦1.0% , RF 100噸以下(INC由各股自行調整避免邊緣調質不佳) (RMK-E_CHIN) . (4) POT張力降至標準的60%(由各股自行調整避免絞痕發生) (RMK-E_CHIN) . (3) RTF板溫830 ±10℃ (RMK-E_CHIN) . (2) CG2線速度設定: 有退火時間需求，目標75mpm (由各股自行調整避免缺陷發生) (RMK-E_CHIN) . (1) SKP:下工輥Ra:0.5-0.8μ，上工輥Ra:0.5-0.8μ (RMK-E_CHIN) . 1. 產品機械性質有特殊要求，製程條件如下: (RMK-E_CHIN) | 訂單:2506DFD003/001 CC1 <生產備註> 事項如下 . 【專案負責人】RD 黃焰宏 課長 (RMK-E_CHIN) . 【PMT】1.1.因為CR厚 0.764 mm，TOP 標準PMT以231℃去計算 (RMK-E_CHIN) . 9. 外觀(板面顆粒...等)請參照「松下洗衣機外殼PCM」管制標準放行。 (RMK-E_CHIN) . 8. 出口品檢項目：加做「應變痕測試」: 衝艾克森6mm觀察平板處有無應變痕(判定參考缺陷樣本), 以及維持測試 fluting test，頻率: 1次/母鋼。 (RMK-E_CHIN) . 7. 塗裝板面外觀管制:客戶針對正面繩紋有特別要求，面漆膜厚請管制100±10% (請參照編號430-S037:滾筒洗衣機PCM(低光閃黑) 塗裝板面外觀上、下限板) (RMK-E_CHIN) . 6. 此排程需要 Fluting Test ,張力整平機伸長率須設定0.04～0.06%。 (RMK-E_CHIN) . 5.背面面漆BYF712使用CP#75μ濾心，使用No.2 thinner，粘度勿低於30秒。 (RMK-E_CHIN) . 4.3.NO.2 head參考塗裝條件R-塗裝:APR 轉速160% /PUR壓力500KG/PUR轉速80%/黏度50秒 (RMK-E_CHIN) . 4.2.NO.1 head參考塗裝條件N-塗裝:APR 轉速100% /PUR壓力300KG/PUR轉速20%/黏度50秒 (RMK-E_CHIN) . 4.1.面漆：ASY812採wet on wet塗裝(金屬漆單輥易產生塗裝輥痕),Thinner為NO.2B,黏度待R&D人員到再行調整,使用#150鐵濾網，PMT為232±10℃ (RMK-E_CHIN) . 3.2.PMT為230±10℃，生產時添加A劑 0.2% (R&D當天提供)，請於生產前30分鐘前添加及均勻攪拌。 (RMK-E_CHIN) . 3.1.底漆：1PEF22採wet on wet塗裝，Thinner為NO.2B，黏度設定35~42秒，使用CP#75μ濾心+ #250 鐵濾網 (RMK-E_CHIN) . 2. 線速度50mpm。 (RMK-E_CHIN) . 1. GI底材請使用表調&無毒前處理,使用無毒專用設備(回流管、PUMP...)。 (RMK-E_CHIN) . 因進位問題 BYF71 9u 手動計算 170.1基本檔設定170，批次檔電腦自動進位為175。于此聲明生產與相關檢測 塗佈量以170 為標準 (RMK00466) . 【捲取】注意！本單為直立式包裝。禁用STAGGER捲取送包裝！送RCL重處理例外。 (RMK00512) . 【PMT】1.2.CC2計算完後面漆每個ZONE 爐溫各降8℃為最終爐溫 (RMK00568) . 【PMT】1.3.CC2因爐溫各降8℃為最終爐溫，請股長於TEST時 確實量測板溫 (RMK00568) . 【PMT】1.4.若發現PMT不足，請上調ZONE溫度並回饋工程師 (RMK00568) . 【PMT】1.5.品檢注意！因標準PMT有下修請注意MEK測試 (RMK00568) . 【PMT】1.6.厚板少生產，請領班量測板溫並記錄之 (RMK00568) | 訂單:2506DFD003/001 CC2 <生產備註> 事項如下 . 【專案負責人】RD 黃焰宏 課長 (RMK-E_CHIN) . 【PMT】1.1.因為CR厚 0.764 mm，TOP 標準PMT以231℃去計算 (RMK-E_CHIN) . 9. 外觀(板面顆粒...等)請參照「松下洗衣機外殼PCM」管制標準放行。 (RMK-E_CHIN) . 8. 出口品檢項目：加做「應變痕測試」: 衝艾克森6mm觀察平板處有無應變痕(判定參考缺陷樣本), 以及維持測試 fluting test，頻率: 1次/母鋼。 (RMK-E_CHIN) . 7. 塗裝板面外觀管制:客戶針對正面繩紋有特別要求，面漆膜厚請管制100±10% (請參照編號430-S037:滾筒洗衣機PCM(低光閃黑) 塗裝板面外觀上、下限板) (RMK-E_CHIN) . 6. 此排程需要 Fluting Test ,張力整平機伸長率須設定0.04～0.06%。 (RMK-E_CHIN) . 5.背面面漆BYF712使用CP#75μ濾心，使用No.2 thinner，粘度勿低於30秒。 (RMK-E_CHIN) . 4.3.NO.2 head參考塗裝條件R-塗裝:APR 轉速160% /PUR壓力500KG/PUR轉速80%/黏度50秒 (RMK-E_CHIN) . 4.2.NO.1 head參考塗裝條件N-塗裝:APR 轉速100% /PUR壓力300KG/PUR轉速20%/黏度50秒 (RMK-E_CHIN) . 4.1.面漆：ASY812採wet on wet塗裝(金屬漆單輥易產生塗裝輥痕),Thinner為NO.2B,黏度待R&D人員到再行調整,使用#150鐵濾網，PMT為232±10℃ (RMK-E_CHIN) . 3.2.PMT為230±10℃，生產時添加A劑 0.2% (R&D當天提供)，請於生產前30分鐘前添加及均勻攪拌。 (RMK-E_CHIN) . 3.1.底漆：1PEF22採wet on wet塗裝，Thinner為NO.2B，黏度設定35~42秒，使用CP#75μ濾心+ #250 鐵濾網 (RMK-E_CHIN) . 2. 線速度50mpm。 (RMK-E_CHIN) . 1. GI底材請使用表調&無毒前處理,使用無毒專用設備(回流管、PUMP...)。 (RMK-E_CHIN) . 20120627晨會決議 CC2生產 PPGI 時請使用表調 (RMK00191) . 因進位問題 BYF71 9u 手動計算 170.1基本檔設定170，批次檔電腦自動進位為175。于此聲明生產與相關檢測 塗佈量以170 為標準 (RMK00466) . 【捲取】注意！本單為直立式包裝。禁用STAGGER捲取送包裝！送RCL重處理例外。 (RMK00512) . 【PMT】1.2.CC2計算完後面漆每個ZONE 爐溫各降8℃為最終爐溫 (RMK00568) . 【PMT】1.3.CC2因爐溫各降8℃為最終爐溫，請股長於TEST時 確實量測板溫 (RMK00568) . 【PMT】1.4.若發現PMT不足，請上調ZONE溫度並回饋工程師 (RMK00568) . 【PMT】1.5.品檢注意！因標準PMT有下修請注意MEK測試 (RMK00568) . 【PMT】1.6.厚板少生產，請領班量測板溫並記錄之 (RMK00568) | 訂單:2506DFD003/001 RCL <生產備註> 事項如下 . 【捲取】注意！本單為直立式包裝。禁用STAGGER捲取送包裝！送RCL重處理例外。 (RMK00512) | 訂單:2506DFD003/001 CCPK 無 <生產備註> 事項 | 訂單:2506DFD003/001 CGQC <品檢備註> 事項如下 . 2. 外觀品質管制標準同 "洗衣機外殼"用途。 (RMK-E_CHIN) . (7)Nozzle壓力0.30~0.40kg/cm2 ，目標值0.34 kg/cm2 (由各股自行調整避免點狀凹痕發生) (RMK-E_CHIN) . (6) T/L伸長率≧0.3% (RMK-E_CHIN) . (5) SKP伸長率≦1.0% , RF 100噸以下(INC由各股自行調整避免邊緣調質不佳) (RMK-E_CHIN) . (4) POT張力降至標準的60%(由各股自行調整避免絞痕發生) (RMK-E_CHIN) . (3) RTF板溫830 ±10℃ (RMK-E_CHIN) . (2) CG2線速度設定: 有退火時間需求，目標75mpm (由各股自行調整避免缺陷發生) (RMK-E_CHIN) . (1) SKP:下工輥Ra:0.5-0.8μ，上工輥Ra:0.5-0.8μ (RMK-E_CHIN) . 1. 產品機械性質有特殊要求，製程條件如下: (RMK-E_CHIN) | 訂單:2506DFD003/001 CCQC <品檢備註> 事項如下 . 【PMT】1.1.因為CR厚 0.764 mm，TOP 標準PMT以231℃去計算 (RMK-E_CHIN) . 9. 外觀(板面顆粒...等)請參照「松下洗衣機外殼PCM」管制標準放行。 (RMK-E_CHIN) . 8. 出口品檢項目：加做「應變痕測試」: 衝艾克森6mm觀察平板處有無應變痕(判定參考缺陷樣本), 以及維持測試 fluting test，頻率: 1次/母鋼。 (RMK-E_CHIN) . 7. 塗裝板面外觀管制:客戶針對正面繩紋有特別要求，面漆膜厚請管制100±10% (請參照編號430-S037:滾筒洗衣機PCM(低光閃黑) 塗裝板面外觀上、下限板) (RMK-E_CHIN) . 6. 此排程需要 Fluting Test ,張力整平機伸長率須設定0.04～0.06%。 (RMK-E_CHIN) . 5.背面面漆BYF712使用CP#75μ濾心，使用No.2 thinner，粘度勿低於30秒。 (RMK-E_CHIN) . 4.3.NO.2 head參考塗裝條件R-塗裝:APR 轉速160% /PUR壓力500KG/PUR轉速80%/黏度50秒 (RMK-E_CHIN) . 4.2.NO.1 head參考塗裝條件N-塗裝:APR 轉速100% /PUR壓力300KG/PUR轉速20%/黏度50秒 (RMK-E_CHIN) . 4.1.面漆：ASY812採wet on wet塗裝(金屬漆單輥易產生塗裝輥痕),Thinner為NO.2B,黏度待R&D人員到再行調整,使用#150鐵濾網，PMT為232±10℃ (RMK-E_CHIN) . 3.2.PMT為230±10℃，生產時添加A劑 0.2% (R&D當天提供)，請於生產前30分鐘前添加及均勻攪拌。 (RMK-E_CHIN) . 3.1.底漆：1PEF22採wet on wet塗裝，Thinner為NO.2B，黏度設定35~42秒，使用CP#75μ濾心+ #250 鐵濾網 (RMK-E_CHIN) . 2. 線速度50mpm。 (RMK-E_CHIN) . 1. GI底材請使用表調&無毒前處理,使用無毒專用設備(回流管、PUMP...)。 (RMK-E_CHIN) . 因進位問題 BYF71 9u 手動計算 170.1基本檔設定170，批次檔電腦自動進位為175。于此聲明生產與相關檢測 塗佈量以170 為標準 (RMK00466) . 【捲取】注意！本單為直立式包裝。禁用STAGGER捲取送包裝！送RCL重處理例外。 (RMK00512) . 【PMT】1.2.CC2計算完後面漆每個ZONE 爐溫各降8℃為最終爐溫 (RMK00568) . 【PMT】1.3.CC2因爐溫各降8℃為最終爐溫，請股長於TEST時 確實量測板溫 (RMK00568) . 【PMT】1.4.若發現PMT不足，請上調ZONE溫度並回饋工程師 (RMK00568) . 【PMT】1.5.品檢注意！因標準PMT有下修請注意MEK測試 (RMK00568) . 【PMT】1.6.厚板少生產，請領班量測板溫並記錄之 (RMK00568) | 訂單:2506DFD003/001 TOL 無 <生產備註> 事項 | 1.修邊刀換刀之後，排在前5顆左右生產，注意修邊刀的間隙調整^^/CPL/ <<.E_CHIN 2025/06/03 10:45.>> 2.線速度維持100mpm生產，避免板偏造成修邊大小邊的狀況^^/CPL/ <<.E_CHIN 2025/06/03 10:46.>> 1.軋延最末 3 Pass降速到500mpm生產，降低鋸齒邊發生機率^^/CR1/CR2/ <<.E_CHIN 2025/06/03 10:46.>> 1. 產品機械性質有特殊要求，製程條件如下:^^/CG1/CG2/CGQC/ <<.E_CHIN 2025/06/03 10:47.>> (1) SKP:下工輥Ra:0.5-0.8μ，上工輥Ra:0.5-0.8μ^^/CG1/CG2/CGQC/ <<.E_CHIN 2025/06/03 10:47.>> (2) CG2線速度設定: 有退火時間需求，目標75mpm (由各股自行調整避免缺陷發生)^^/CG1/CG2/CGQC/ <<.E_CHIN 2025/06/03 10:47.>> (3) RTF板溫830 ±10℃^^/CG1/CG2/CGQC/ <<.E_CHIN 2025/06/03 10:47.>> (4) POT張力降至標準的60%(由各股自行調整避免絞痕發生)^^/CG1/CG2/CGQC/ <<.E_CHIN 2025/06/03 10:48.>> (5) SKP伸長率≦1.0% , RF 100噸以下(INC由各股自行調整避免邊緣調質不佳)^^/CG1/CG2/CGQC/ <<.E_CHIN 2025/06/03 10:48.>> (6) T/L伸長率≧0.3%^^/CG1/CG2/CGQC/ <<.E_CHIN 2025/06/03 10:48.>> (7)Nozzle壓力0.30~0.40kg/cm2 ，目標值0.34 kg/cm2 (由各股自行調整避免點狀凹痕發生)^^/CG1/CG2/CGQC/ <<.E_CHIN 2025/06/03 10:49.>> 2. 外觀品質管制標準同 "洗衣機外殼"用途。^^/CG1/CG2/CGQC/ <<.E_CHIN 2025/06/03 10:50.>> 1. GI底材請使用表調&無毒前處理,使用無毒專用設備(回流管、PUMP...)。^^/CC1/CC2/CCQC/ <<.E_CHIN 2025/06/03 10:50.>> 2. 線速度50mpm。^^/CC1/CC2/CCQC/ <<.E_CHIN 2025/06/03 10:50.>> 3.1.底漆：1PEF22採wet on wet塗裝，Thinner為NO.2B，黏度設定35~42秒，使用CP#75μ濾心+ #250 鐵濾網^^/CC1/CC2/CCQC/ <<.E_CHIN 2025/06/03 10:51.>> 3.2.PMT為230±10℃，生產時添加A劑 0.2% (R&D當天提供)，請於生產前30分鐘前添加及均勻攪拌。^^/CC1/CC2/CCQC/ <<.E_CHIN 2025/06/03 10:52.>> 4.1.面漆：ASY812採wet on wet塗裝(金屬漆單輥易產生塗裝輥痕),Thinner為NO.2B,黏度待R&D人員到再行調整,使用#150鐵濾網，PMT為232±10℃^^/CC1/CC2/CCQC/ <<.E_CHIN 2025/06/03 10:53.>> 4.2.NO.1 head參考塗裝條件N-塗裝:APR 轉速100% /PUR壓力300KG/PUR轉速20%/黏度50秒^^/CC1/CC2/CCQC/ <<.E_CHIN 2025/06/03 10:53.>> 4.3.NO.2 head參考塗裝條件R-塗裝:APR 轉速160% /PUR壓力500KG/PUR轉速80%/黏度50秒^^/CC1/CC2/CCQC/ <<.E_CHIN 2025/06/03 10:53.>> 5.背面面漆BYF712使用CP#75μ濾心，使用No.2 thinner，粘度勿低於30秒。^^/CC1/CC2/CCQC/ <<.E_CHIN 2025/06/03 10:54.>> 6. 此排程需要 Fluting Test ,張力整平機伸長率須設定0.04～0.06%。^^/CC1/CC2/CCQC/ <<.E_CHIN 2025/06/03 10:54.>> 7. 塗裝板面外觀管制:客戶針對正面繩紋有特別要求，面漆膜厚請管制100±10% (請參照編號430-S037:滾筒洗衣機PCM(低光閃黑) 塗裝板面外觀上、下限板)^^/CC1/CC2/CCQC/ <<.E_CHIN 2025/06/03 10:55.>> 8. 出口品檢項目：加做「應變痕測試」: 衝艾克森6mm觀察平板處有無應變痕(判定參考缺陷樣本), 以及維持測試 fluting test，頻率: 1次/母鋼。^^/CC1/CC2/CCQC/ <<.E_CHIN 2025/06/03 10:55.>> 9. 外觀(板面顆粒...等)請參照「松下洗衣機外殼PCM」管制標準放行。^^/CC1/CC2/CCQC/ <<.E_CHIN 2025/06/03 10:56.>> 【PMT】1.1.因為CR厚 0.764 mm，TOP 標準PMT以231℃去計算^^/CC1/CC2/CCQC/^^ <<.E_CHIN 2025/06/03 11:09.>> 【專案負責人】RD 黃焰宏 課長^^/CPL/CR1/CR2/CG1/CG2/CC1/CC2/ <<.E_CHIN 2025/06/03 11:13.>> | 訂單 2506DFD003/001 修改記錄如下: 20250516 14:36:16 (93025) 退火碼: >> D3, 用途碼: >> CIC005, 背面標示: >> S000, 訂單背面顏色(五碼): >> BYF71, 背面漆膜厚: >> NOM, 背面漆塗漆型式幾塗幾烤: >> 1, 鉻酸鹽: >> Z, 訂單厚度: >> 0.756, 訂單重: >> 10, 重量容許率(下限): >> 10, 重量容許率(上限): >> 10, 訂單寬度: >> 940, 鍍製方式: >> BC, 鋼捲內徑: >> 508, 鋼捲下限重: >> 3, 鋼捲上限重: >> 5, 壓花條件碼: >> -, 表面花紋: >> Z, 綠色識別碼: >> R2, 印刷輥號: >> -, 產品代碼: >> PPGI, 皮膜碼: >> -, 單位別: >> M, 油品種類: >> Z, 塗油量: >> Z, 包裝代碼: >> D7 , 保護膜碼: >> -, 客戶試片取樣型式: >> -, 調質碼: >> S, 套筒碼: >> E , 規格: >> CGCD1-10, 製造標準: >> SYSCO, 表面處理劑種類: >> Z, 表面處理劑塗佈量: >> Z, 伸長率測試: >> Y, 硬度測試碼: >> Y, 抗拉強度測試: >> Y, 降伏強度測試: >> Y, 厚度變異: >> 0, 訂單正面顏色(五碼): >> ASY81, 正面漆膜厚: >> 24, 正面漆塗漆型式幾塗幾烤: >> 2, 修邊碼: >> Y, 重量碼: >> AW, 鋼捲捲向: >> O, 鍍層碼: >> Z12, | *:
PPGI | 2506DFD004/001 |  | 1. 部分大陸料含B元素超過CNS規範管制，故請原料CNS規範之訂單不要配大陸料 (OFP00684)-{.不符.} | 1. 訂單若有厚度變異，冷軋厚度公差比照烤漆計算公式 , 但最小為 1/2 公差做設定 (OFP00254)-{.不符.} 2. "偏薄要求訂單" 鍍後厚度減 鍍後厚度下限需大於 0.02 MM,以免發生厚度不足狀況 (OFP00369)-{.不符.} 3. 部分大陸料含B元素超過CNS規範管制，故請原料CNS規範之訂單不要配大陸料 (OFP00684)-{.不符.} | 訂單:2506DFD004/001 CPL <生產備註> 事項如下 . 除HGI/ HGL 訂單邊緣不噴油. 其餘皆側緣噴油 (RMK00285) | 訂單:2506DFD004/001 CR1 <生產備註> 事項如下 . 每組工輥生產之第一顆鋼捲, 檢查振動輥痕或砂輪痕 (RMK00307) | 訂單:2506DFD004/001 CR2 <生產備註> 事項如下 . 每組工輥生產之第一顆鋼捲, 檢查振動輥痕或砂輪痕 (RMK00307) | 訂單:2506DFD004/001 CG1 <生產備註> 事項如下 . SKP:下工輥RA:0.5-0.8,上工輥RA:0.5-0.8,EL:2.0±0.5%, (RMK00050) . 弓形度≦8MM/300MM 中波高≦2.5MM 邊波高≦3MM 急峻度≦0.6%. (RMK00050) . 刷輥須持續使用,並記得要噴水. (RMK00050) . TENSION LEVELLER:EL%≦0.2%,控制C-ROLL及L-ROLL來調整弓形度. (RMK00050) | 訂單:2506DFD004/001 CG2 <生產備註> 事項如下 . SKP:下工輥RA:0.5-0.8,上工輥RA:0.5-0.8,EL:2.0±0.5%, (RMK00050) . 弓形度≦8MM/300MM 中波高≦2.5MM 邊波高≦3MM 急峻度≦0.6%. (RMK00050) . 刷輥須持續使用,並記得要噴水. (RMK00050) . TENSION LEVELLER:EL%≦0.2%,控制C-ROLL及L-ROLL來調整弓形度. (RMK00050) | 訂單:2506DFD004/001 CC1 <生產備註> 事項如下 . 塗裝請使用無毒專用設備(回流管.PUMP........). (RMK00050) . 注意前處理相關設備,清潔與更換以防污染. (RMK00050) . 品檢剪切例行A4保留試片剩餘部份請暫留並貼標籤給LAB測試發泡. (RMK00050) . ★品檢注意！JIS&CNS 訂單必須每滿50噸一定要再做一次TEST (RMK00259) . 【品檢】水痕允許距板邊40mm內 (RMK00348) . 【品檢】每個母鋼最後分切的尾板需量測板形,NG送RCL切除(鍍鋅內圈捲軸效應產生的邊波) (RMK00348) . 【品檢】背面漆更換時須測試發泡試驗 *色碼(含正、背面)更換時需要測試RoHS (RMK00348) . 【品檢】A4保留試片裁切後請留下並貼標籤給LAB進行發泡測試 (RMK00348) . 因進位問題 BYF71 9u 手動計算 170.1基本檔設定170，批次檔電腦自動進位為175。于此聲明生產與相關檢測 塗佈量以170 為標準 (RMK00466) | 訂單:2506DFD004/001 CC2 <生產備註> 事項如下 . 塗裝請使用無毒專用設備(回流管.PUMP........). (RMK00050) . 注意前處理相關設備,清潔與更換以防污染. (RMK00050) . 品檢剪切例行A4保留試片剩餘部份請暫留並貼標籤給LAB測試發泡. (RMK00050) . 20120627晨會決議 CC2生產 PPGI 時請使用表調 (RMK00191) . ★品檢注意！JIS&CNS 訂單必須每滿50噸一定要再做一次TEST (RMK00259) . 【品檢】水痕允許距板邊40mm內 (RMK00348) . 【品檢】每個母鋼最後分切的尾板需量測板形,NG送RCL切除(鍍鋅內圈捲軸效應產生的邊波) (RMK00348) . 【品檢】背面漆更換時須測試發泡試驗 *色碼(含正、背面)更換時需要測試RoHS (RMK00348) . 【品檢】A4保留試片裁切後請留下並貼標籤給LAB進行發泡測試 (RMK00348) . 因進位問題 BYF71 9u 手動計算 170.1基本檔設定170，批次檔電腦自動進位為175。于此聲明生產與相關檢測 塗佈量以170 為標準 (RMK00466) | 訂單:2506DFD004/001 RCL 無 <生產備註> 事項 | 訂單:2506DFD004/001 CCPK 無 <生產備註> 事項 | 訂單:2506DFD004/001 CGQC <品檢備註> 事項如下 . 弓形度≦8MM/300MM 中波高≦2.5MM 邊波高≦3MM 急峻度≦0.6%. (RMK00050) | 訂單:2506DFD004/001 CCQC <品檢備註> 事項如下 . 品檢剪切例行A4保留試片剩餘部份請暫留並貼標籤給LAB測試發泡. (RMK00050) . ★品檢注意！JIS&CNS 訂單必須每滿50噸一定要再做一次TEST (RMK00259) . 【品檢】水痕允許距板邊40mm內 (RMK00348) . 【品檢】每個母鋼最後分切的尾板需量測板形,NG送RCL切除(鍍鋅內圈捲軸效應產生的邊波) (RMK00348) . 【品檢】背面漆更換時須測試發泡試驗 *色碼(含正、背面)更換時需要測試RoHS (RMK00348) . 【品檢】A4保留試片裁切後請留下並貼標籤給LAB進行發泡測試 (RMK00348) . 因進位問題 BYF71 9u 手動計算 170.1基本檔設定170，批次檔電腦自動進位為175。于此聲明生產與相關檢測 塗佈量以170 為標準 (RMK00466) | 訂單:2506DFD004/001 TOL 無 <生產備註> 事項 |  | 訂單 2506DFD004/001 修改記錄如下: 20250519 16:46:14 (93025) 退火碼: >> S1, 用途碼: >> CIC001, 背面標示: >> S000, 訂單背面顏色(五碼): >> BYF71, 背面漆膜厚: >> NOM, 背面漆塗漆型式幾塗幾烤: >> 1, 鉻酸鹽: >> Z, 訂單厚度: >> 0.326, 訂單重: >> 15, 重量容許率(下限): >> 10, 重量容許率(上限): >> 10, 訂單寬度: >> 714, 鍍製方式: >> BC, 鋼捲內徑: >> 508, 鋼捲下限重: >> 2, 鋼捲上限重: >> 3, 壓花條件碼: >> -, 表面花紋: >> Z, GL鋅花要求下限: >> 0, GL鋅花要求上限: >> 0, 綠色識別碼: >> R2, 印刷輥號: >> -, 產品代碼: >> PPGI, 皮膜碼: >> -, 單位別: >> M, 油品種類: >> Z, 塗油量: >> Z, 包裝代碼: >> S3 , 保護膜碼: >> -, 客戶試片取樣型式: >> -, 調質碼: >> S, 套筒碼: >> E , 規格: >> CGCC-10, 製造標準: >> CNS, 表面處理劑種類: >> Z, 表面處理劑塗佈量: >> Z, 伸長率測試: >> N, 硬度測試碼: >> N, 抗拉強度測試: >> N, 降伏強度測試: >> N, 厚度變異: >> -2.4, 訂單正面顏色(五碼): >> ABF54, 正面漆膜厚: >> 25, 正面漆塗漆型式幾塗幾烤: >> 2, 修邊碼: >> Y, 重量碼: >> AW, 鋼捲捲向: >> O, 鍍層碼: >> Z08, | H:厚度偏薄
PPGI | 2506DFD004/003 |  | 1. 部分大陸料含B元素超過CNS規範管制，故請原料CNS規範之訂單不要配大陸料 (OFP00684)-{.不符.} | 1. 訂單若有厚度變異，冷軋厚度公差比照烤漆計算公式 , 但最小為 1/2 公差做設定 (OFP00254)-{.不符.} 2. "偏薄要求訂單" 鍍後厚度減 鍍後厚度下限需大於 0.02 MM,以免發生厚度不足狀況 (OFP00369)-{.不符.} 3. 部分大陸料含B元素超過CNS規範管制，故請原料CNS規範之訂單不要配大陸料 (OFP00684)-{.不符.} | 訂單:2506DFD004/003 CPL <生產備註> 事項如下 . 除HGI/ HGL 訂單邊緣不噴油. 其餘皆側緣噴油 (RMK00285) | 訂單:2506DFD004/003 CR1 <生產備註> 事項如下 . 每組工輥生產之第一顆鋼捲, 檢查振動輥痕或砂輪痕 (RMK00307) | 訂單:2506DFD004/003 CR2 <生產備註> 事項如下 . 每組工輥生產之第一顆鋼捲, 檢查振動輥痕或砂輪痕 (RMK00307) | 訂單:2506DFD004/003 CG1 <生產備註> 事項如下 . SKP:下工輥RA:0.5-0.8,上工輥RA:0.5-0.8,EL:2.0±0.5%, (RMK00050) . 弓形度≦8MM/300MM 中波高≦2.5MM 邊波高≦3MM 急峻度≦0.6%. (RMK00050) . 刷輥須持續使用,並記得要噴水. (RMK00050) . TENSION LEVELLER:EL%≦0.2%,控制C-ROLL及L-ROLL來調整弓形度. (RMK00050) | 訂單:2506DFD004/003 CG2 <生產備註> 事項如下 . SKP:下工輥RA:0.5-0.8,上工輥RA:0.5-0.8,EL:2.0±0.5%, (RMK00050) . 弓形度≦8MM/300MM 中波高≦2.5MM 邊波高≦3MM 急峻度≦0.6%. (RMK00050) . 刷輥須持續使用,並記得要噴水. (RMK00050) . TENSION LEVELLER:EL%≦0.2%,控制C-ROLL及L-ROLL來調整弓形度. (RMK00050) | 訂單:2506DFD004/003 CC1 <生產備註> 事項如下 . 塗裝請使用無毒專用設備(回流管.PUMP........). (RMK00050) . 注意前處理相關設備,清潔與更換以防污染. (RMK00050) . 品檢剪切例行A4保留試片剩餘部份請暫留並貼標籤給LAB測試發泡. (RMK00050) . ★品檢注意！JIS&CNS 訂單必須每滿50噸一定要再做一次TEST (RMK00259) . 【品檢】水痕允許距板邊40mm內 (RMK00348) . 【品檢】每個母鋼最後分切的尾板需量測板形,NG送RCL切除(鍍鋅內圈捲軸效應產生的邊波) (RMK00348) . 【品檢】背面漆更換時須測試發泡試驗 *色碼(含正、背面)更換時需要測試RoHS (RMK00348) . 【品檢】A4保留試片裁切後請留下並貼標籤給LAB進行發泡測試 (RMK00348) . 因進位問題 BYF71 9u 手動計算 170.1基本檔設定170，批次檔電腦自動進位為175。于此聲明生產與相關檢測 塗佈量以170 為標準 (RMK00466) | 訂單:2506DFD004/003 CC2 <生產備註> 事項如下 . 塗裝請使用無毒專用設備(回流管.PUMP........). (RMK00050) . 注意前處理相關設備,清潔與更換以防污染. (RMK00050) . 品檢剪切例行A4保留試片剩餘部份請暫留並貼標籤給LAB測試發泡. (RMK00050) . 20120627晨會決議 CC2生產 PPGI 時請使用表調 (RMK00191) . ★品檢注意！JIS&CNS 訂單必須每滿50噸一定要再做一次TEST (RMK00259) . 【品檢】水痕允許距板邊40mm內 (RMK00348) . 【品檢】每個母鋼最後分切的尾板需量測板形,NG送RCL切除(鍍鋅內圈捲軸效應產生的邊波) (RMK00348) . 【品檢】背面漆更換時須測試發泡試驗 *色碼(含正、背面)更換時需要測試RoHS (RMK00348) . 【品檢】A4保留試片裁切後請留下並貼標籤給LAB進行發泡測試 (RMK00348) . 因進位問題 BYF71 9u 手動計算 170.1基本檔設定170，批次檔電腦自動進位為175。于此聲明生產與相關檢測 塗佈量以170 為標準 (RMK00466) | 訂單:2506DFD004/003 RCL 無 <生產備註> 事項 | 訂單:2506DFD004/003 CCPK 無 <生產備註> 事項 | 訂單:2506DFD004/003 CGQC <品檢備註> 事項如下 . 弓形度≦8MM/300MM 中波高≦2.5MM 邊波高≦3MM 急峻度≦0.6%. (RMK00050) | 訂單:2506DFD004/003 CCQC <品檢備註> 事項如下 . 品檢剪切例行A4保留試片剩餘部份請暫留並貼標籤給LAB測試發泡. (RMK00050) . ★品檢注意！JIS&CNS 訂單必須每滿50噸一定要再做一次TEST (RMK00259) . 【品檢】水痕允許距板邊40mm內 (RMK00348) . 【品檢】每個母鋼最後分切的尾板需量測板形,NG送RCL切除(鍍鋅內圈捲軸效應產生的邊波) (RMK00348) . 【品檢】背面漆更換時須測試發泡試驗 *色碼(含正、背面)更換時需要測試RoHS (RMK00348) . 【品檢】A4保留試片裁切後請留下並貼標籤給LAB進行發泡測試 (RMK00348) . 因進位問題 BYF71 9u 手動計算 170.1基本檔設定170，批次檔電腦自動進位為175。于此聲明生產與相關檢測 塗佈量以170 為標準 (RMK00466) | 訂單:2506DFD004/003 TOL 無 <生產備註> 事項 |  | 訂單 2506DFD004/003 修改記錄如下: 20250519 16:46:54 (93025) 退火碼: >> S1, 用途碼: >> CIC001, 背面標示: >> S000, 訂單背面顏色(五碼): >> BYF71, 背面漆膜厚: >> NOM, 背面漆塗漆型式幾塗幾烤: >> 1, 鉻酸鹽: >> Z, 訂單厚度: >> 0.326, 訂單重: >> 15, 重量容許率(下限): >> 10, 重量容許率(上限): >> 10, 訂單寬度: >> 714, 鍍製方式: >> BC, 鋼捲內徑: >> 508, 鋼捲下限重: >> 2, 鋼捲上限重: >> 3, 壓花條件碼: >> -, 表面花紋: >> Z, GL鋅花要求下限: >> 0, GL鋅花要求上限: >> 0, 綠色識別碼: >> R2, 印刷輥號: >> -, 產品代碼: >> PPGI, 皮膜碼: >> -, 單位別: >> M, 油品種類: >> Z, 塗油量: >> Z, 包裝代碼: >> S3 , 保護膜碼: >> -, 客戶試片取樣型式: >> -, 調質碼: >> S, 套筒碼: >> E , 規格: >> CGCC-10, 製造標準: >> CNS, 表面處理劑種類: >> Z, 表面處理劑塗佈量: >> Z, 伸長率測試: >> N, 硬度測試碼: >> N, 抗拉強度測試: >> N, 降伏強度測試: >> N, 厚度變異: >> -2.4, 訂單正面顏色(五碼): >> AYF81, 正面漆膜厚: >> 25, 正面漆塗漆型式幾塗幾烤: >> 2, 修邊碼: >> Y, 重量碼: >> AW, 鋼捲捲向: >> O, 鍍層碼: >> Z08, | H:厚度偏薄
PPGI | 2506DFD004/004 |  | 1. 部分大陸料含B元素超過CNS規範管制，故請原料CNS規範之訂單不要配大陸料 (OFP00684)-{.不符.} | 1. 訂單若有厚度變異，冷軋厚度公差比照烤漆計算公式 , 但最小為 1/2 公差做設定 (OFP00254)-{.不符.} 2. "偏薄要求訂單" 鍍後厚度減 鍍後厚度下限需大於 0.02 MM,以免發生厚度不足狀況 (OFP00369)-{.不符.} 3. 部分大陸料含B元素超過CNS規範管制，故請原料CNS規範之訂單不要配大陸料 (OFP00684)-{.不符.} | 訂單:2506DFD004/004 CPL <生產備註> 事項如下 . 除HGI/ HGL 訂單邊緣不噴油. 其餘皆側緣噴油 (RMK00285) | 訂單:2506DFD004/004 CR1 <生產備註> 事項如下 . 每組工輥生產之第一顆鋼捲, 檢查振動輥痕或砂輪痕 (RMK00307) | 訂單:2506DFD004/004 CR2 <生產備註> 事項如下 . 每組工輥生產之第一顆鋼捲, 檢查振動輥痕或砂輪痕 (RMK00307) | 訂單:2506DFD004/004 CG1 <生產備註> 事項如下 . SKP:下工輥RA:0.5-0.8,上工輥RA:0.5-0.8,EL:2.0±0.5%, (RMK00050) . 弓形度≦8MM/300MM 中波高≦2.5MM 邊波高≦3MM 急峻度≦0.6%. (RMK00050) . 刷輥須持續使用,並記得要噴水. (RMK00050) . TENSION LEVELLER:EL%≦0.2%,控制C-ROLL及L-ROLL來調整弓形度. (RMK00050) | 訂單:2506DFD004/004 CG2 <生產備註> 事項如下 . SKP:下工輥RA:0.5-0.8,上工輥RA:0.5-0.8,EL:2.0±0.5%, (RMK00050) . 弓形度≦8MM/300MM 中波高≦2.5MM 邊波高≦3MM 急峻度≦0.6%. (RMK00050) . 刷輥須持續使用,並記得要噴水. (RMK00050) . TENSION LEVELLER:EL%≦0.2%,控制C-ROLL及L-ROLL來調整弓形度. (RMK00050) | 訂單:2506DFD004/004 CC1 <生產備註> 事項如下 . 塗裝請使用無毒專用設備(回流管.PUMP........). (RMK00050) . 注意前處理相關設備,清潔與更換以防污染. (RMK00050) . 品檢剪切例行A4保留試片剩餘部份請暫留並貼標籤給LAB測試發泡. (RMK00050) . ★品檢注意！JIS&CNS 訂單必須每滿50噸一定要再做一次TEST (RMK00259) . 【品檢】水痕允許距板邊40mm內 (RMK00348) . 【品檢】每個母鋼最後分切的尾板需量測板形,NG送RCL切除(鍍鋅內圈捲軸效應產生的邊波) (RMK00348) . 【品檢】背面漆更換時須測試發泡試驗 *色碼(含正、背面)更換時需要測試RoHS (RMK00348) . 【品檢】A4保留試片裁切後請留下並貼標籤給LAB進行發泡測試 (RMK00348) . 因進位問題 BYF71 9u 手動計算 170.1基本檔設定170，批次檔電腦自動進位為175。于此聲明生產與相關檢測 塗佈量以170 為標準 (RMK00466) | 訂單:2506DFD004/004 CC2 <生產備註> 事項如下 . 塗裝請使用無毒專用設備(回流管.PUMP........). (RMK00050) . 注意前處理相關設備,清潔與更換以防污染. (RMK00050) . 品檢剪切例行A4保留試片剩餘部份請暫留並貼標籤給LAB測試發泡. (RMK00050) . 20120627晨會決議 CC2生產 PPGI 時請使用表調 (RMK00191) . ★品檢注意！JIS&CNS 訂單必須每滿50噸一定要再做一次TEST (RMK00259) . 【品檢】水痕允許距板邊40mm內 (RMK00348) . 【品檢】每個母鋼最後分切的尾板需量測板形,NG送RCL切除(鍍鋅內圈捲軸效應產生的邊波) (RMK00348) . 【品檢】背面漆更換時須測試發泡試驗 *色碼(含正、背面)更換時需要測試RoHS (RMK00348) . 【品檢】A4保留試片裁切後請留下並貼標籤給LAB進行發泡測試 (RMK00348) . 因進位問題 BYF71 9u 手動計算 170.1基本檔設定170，批次檔電腦自動進位為175。于此聲明生產與相關檢測 塗佈量以170 為標準 (RMK00466) | 訂單:2506DFD004/004 RCL 無 <生產備註> 事項 | 訂單:2506DFD004/004 CCPK 無 <生產備註> 事項 | 訂單:2506DFD004/004 CGQC <品檢備註> 事項如下 . 弓形度≦8MM/300MM 中波高≦2.5MM 邊波高≦3MM 急峻度≦0.6%. (RMK00050) | 訂單:2506DFD004/004 CCQC <品檢備註> 事項如下 . 品檢剪切例行A4保留試片剩餘部份請暫留並貼標籤給LAB測試發泡. (RMK00050) . ★品檢注意！JIS&CNS 訂單必須每滿50噸一定要再做一次TEST (RMK00259) . 【品檢】水痕允許距板邊40mm內 (RMK00348) . 【品檢】每個母鋼最後分切的尾板需量測板形,NG送RCL切除(鍍鋅內圈捲軸效應產生的邊波) (RMK00348) . 【品檢】背面漆更換時須測試發泡試驗 *色碼(含正、背面)更換時需要測試RoHS (RMK00348) . 【品檢】A4保留試片裁切後請留下並貼標籤給LAB進行發泡測試 (RMK00348) . 因進位問題 BYF71 9u 手動計算 170.1基本檔設定170，批次檔電腦自動進位為175。于此聲明生產與相關檢測 塗佈量以170 為標準 (RMK00466) | 訂單:2506DFD004/004 TOL 無 <生產備註> 事項 |  | 訂單 2506DFD004/004 修改記錄如下: 20250519 16:47:18 (93025) 退火碼: >> S1, 用途碼: >> CIC001, 背面標示: >> S000, 訂單背面顏色(五碼): >> BYF71, 背面漆膜厚: >> NOM, 背面漆塗漆型式幾塗幾烤: >> 1, 鉻酸鹽: >> Z, 訂單厚度: >> 0.326, 訂單重: >> 15, 重量容許率(下限): >> 10, 重量容許率(上限): >> 10, 訂單寬度: >> 720, 鍍製方式: >> BC, 鋼捲內徑: >> 508, 鋼捲下限重: >> 2, 鋼捲上限重: >> 3, 壓花條件碼: >> -, 表面花紋: >> Z, GL鋅花要求下限: >> 0, GL鋅花要求上限: >> 0, 綠色識別碼: >> R2, 印刷輥號: >> -, 產品代碼: >> PPGI, 皮膜碼: >> -, 單位別: >> M, 油品種類: >> Z, 塗油量: >> Z, 包裝代碼: >> S3 , 保護膜碼: >> -, 客戶試片取樣型式: >> -, 調質碼: >> S, 套筒碼: >> E , 規格: >> CGCC-10, 製造標準: >> CNS, 表面處理劑種類: >> Z, 表面處理劑塗佈量: >> Z, 伸長率測試: >> N, 硬度測試碼: >> N, 抗拉強度測試: >> N, 降伏強度測試: >> N, 厚度變異: >> -2.4, 訂單正面顏色(五碼): >> AYF53, 正面漆膜厚: >> 25, 正面漆塗漆型式幾塗幾烤: >> 2, 修邊碼: >> Y, 重量碼: >> AW, 鋼捲捲向: >> O, 鍍層碼: >> Z08, | H:厚度偏薄
PPGI | 2506DFD004/005 |  | 1. 部分大陸料含B元素超過CNS規範管制，故請原料CNS規範之訂單不要配大陸料 (OFP00684)-{.不符.} | 1. 訂單若有厚度變異，冷軋厚度公差比照烤漆計算公式 , 但最小為 1/2 公差做設定 (OFP00254)-{.不符.} 2. "偏薄要求訂單" 鍍後厚度減 鍍後厚度下限需大於 0.02 MM,以免發生厚度不足狀況 (OFP00369)-{.不符.} 3. 部分大陸料含B元素超過CNS規範管制，故請原料CNS規範之訂單不要配大陸料 (OFP00684)-{.不符.} | 訂單:2506DFD004/005 CPL <生產備註> 事項如下 . ★A.3.【烤漆出口】分切限重請盡量朝下限生產，並請注意有無鼓起現象 (RMK-E_CHIN) . ★A.2.1.若★鍍鋅出口★發現鼓起請回饋TED，並可繼續生產 (RMK-E_CHIN) . ★A.2.鍍鋅出口並特別注意有無鼓起超出放行標準 (RMK-E_CHIN) . ★A.1.烤漆最終分切限重:2～3 T。 (RMK-E_CHIN) . ★A.訂單寬度797 mm HR標準範圍807~827 mm，因掏庫存30噸 ,故用庫存料代用 HR 寬度 835 mm代用。有超修鍍後捲取可能鼓起，請各線遵循以下 (RMK-E_CHIN) . 除HGI/ HGL 訂單邊緣不噴油. 其餘皆側緣噴油 (RMK00285) | 訂單:2506DFD004/005 CR1 <生產備註> 事項如下 . ★A.3.【烤漆出口】分切限重請盡量朝下限生產，並請注意有無鼓起現象 (RMK-E_CHIN) . ★A.2.1.若★鍍鋅出口★發現鼓起請回饋TED，並可繼續生產 (RMK-E_CHIN) . ★A.2.鍍鋅出口並特別注意有無鼓起超出放行標準 (RMK-E_CHIN) . ★A.1.烤漆最終分切限重:2～3 T。 (RMK-E_CHIN) . ★A.訂單寬度797 mm HR標準範圍807~827 mm，因掏庫存30噸 ,故用庫存料代用 HR 寬度 835 mm代用。有超修鍍後捲取可能鼓起，請各線遵循以下 (RMK-E_CHIN) . 每組工輥生產之第一顆鋼捲, 檢查振動輥痕或砂輪痕 (RMK00307) | 訂單:2506DFD004/005 CR2 <生產備註> 事項如下 . ★A.3.【烤漆出口】分切限重請盡量朝下限生產，並請注意有無鼓起現象 (RMK-E_CHIN) . ★A.2.1.若★鍍鋅出口★發現鼓起請回饋TED，並可繼續生產 (RMK-E_CHIN) . ★A.2.鍍鋅出口並特別注意有無鼓起超出放行標準 (RMK-E_CHIN) . ★A.1.烤漆最終分切限重:2～3 T。 (RMK-E_CHIN) . ★A.訂單寬度797 mm HR標準範圍807~827 mm，因掏庫存30噸 ,故用庫存料代用 HR 寬度 835 mm代用。有超修鍍後捲取可能鼓起，請各線遵循以下 (RMK-E_CHIN) . 每組工輥生產之第一顆鋼捲, 檢查振動輥痕或砂輪痕 (RMK00307) | 訂單:2506DFD004/005 CG1 <生產備註> 事項如下 . ★A.3.【烤漆出口】分切限重請盡量朝下限生產，並請注意有無鼓起現象 (RMK-E_CHIN) . ★A.2.1.若★鍍鋅出口★發現鼓起請回饋TED，並可繼續生產 (RMK-E_CHIN) . ★A.2.鍍鋅出口並特別注意有無鼓起超出放行標準 (RMK-E_CHIN) . ★A.1.烤漆最終分切限重:2～3 T。 (RMK-E_CHIN) . ★A.訂單寬度797 mm HR標準範圍807~827 mm，因掏庫存30噸 ,故用庫存料代用 HR 寬度 835 mm代用。有超修鍍後捲取可能鼓起，請各線遵循以下 (RMK-E_CHIN) . SKP:下工輥RA:0.5-0.8,上工輥RA:0.5-0.8,EL:2.0±0.5%, (RMK00050) . 弓形度≦8MM/300MM 中波高≦2.5MM 邊波高≦3MM 急峻度≦0.6%. (RMK00050) . 刷輥須持續使用,並記得要噴水. (RMK00050) . TENSION LEVELLER:EL%≦0.2%,控制C-ROLL及L-ROLL來調整弓形度. (RMK00050) | 訂單:2506DFD004/005 CG2 <生產備註> 事項如下 . ★A.3.【烤漆出口】分切限重請盡量朝下限生產，並請注意有無鼓起現象 (RMK-E_CHIN) . ★A.2.1.若★鍍鋅出口★發現鼓起請回饋TED，並可繼續生產 (RMK-E_CHIN) . ★A.2.鍍鋅出口並特別注意有無鼓起超出放行標準 (RMK-E_CHIN) . ★A.1.烤漆最終分切限重:2～3 T。 (RMK-E_CHIN) . ★A.訂單寬度797 mm HR標準範圍807~827 mm，因掏庫存30噸 ,故用庫存料代用 HR 寬度 835 mm代用。有超修鍍後捲取可能鼓起，請各線遵循以下 (RMK-E_CHIN) . SKP:下工輥RA:0.5-0.8,上工輥RA:0.5-0.8,EL:2.0±0.5%, (RMK00050) . 弓形度≦8MM/300MM 中波高≦2.5MM 邊波高≦3MM 急峻度≦0.6%. (RMK00050) . 刷輥須持續使用,並記得要噴水. (RMK00050) . TENSION LEVELLER:EL%≦0.2%,控制C-ROLL及L-ROLL來調整弓形度. (RMK00050) | 訂單:2506DFD004/005 CC1 <生產備註> 事項如下 . ★A.4. 此為超修鋼捲，請烤漆品檢加強注意邊緣鼓起之確認，COIL NO 5051759母鋼第一分切請計畫性暫留(當班送RCL外切10米確認板形)，原因為鼓起確認 (RMK-E_CHIN) . ★A.3.【烤漆出口】分切限重請盡量朝下限生產，並請注意有無鼓起現象 (RMK-E_CHIN) . ★A.2.1.若★鍍鋅出口★發現鼓起請回饋TED，並可繼續生產 (RMK-E_CHIN) . ★A.2.鍍鋅出口並特別注意有無鼓起超出放行標準 (RMK-E_CHIN) . ★A.1.烤漆最終分切限重:2～3 T。 (RMK-E_CHIN) . ★A.訂單寬度797 mm HR標準範圍807~827 mm，因掏庫存30噸 ,故用庫存料代用 HR 寬度 835 mm代用。有超修鍍後捲取可能鼓起，請各線遵循以下 (RMK-E_CHIN) . 塗裝請使用無毒專用設備(回流管.PUMP........). (RMK00050) . 注意前處理相關設備,清潔與更換以防污染. (RMK00050) . 品檢剪切例行A4保留試片剩餘部份請暫留並貼標籤給LAB測試發泡. (RMK00050) . ★品檢注意！JIS&CNS 訂單必須每滿50噸一定要再做一次TEST (RMK00259) . 【品檢】水痕允許距板邊40mm內 (RMK00348) . 【品檢】每個母鋼最後分切的尾板需量測板形,NG送RCL切除(鍍鋅內圈捲軸效應產生的邊波) (RMK00348) . 【品檢】背面漆更換時須測試發泡試驗 *色碼(含正、背面)更換時需要測試RoHS (RMK00348) . 【品檢】A4保留試片裁切後請留下並貼標籤給LAB進行發泡測試 (RMK00348) . 因進位問題 BYF71 9u 手動計算 170.1基本檔設定170，批次檔電腦自動進位為175。于此聲明生產與相關檢測 塗佈量以170 為標準 (RMK00466) | 訂單:2506DFD004/005 CC2 <生產備註> 事項如下 . ★A.4. 此為超修鋼捲，請烤漆品檢加強注意邊緣鼓起之確認，COIL NO 5051759母鋼第一分切請計畫性暫留(當班送RCL外切10米確認板形)，原因為鼓起確認 (RMK-E_CHIN) . ★A.3.【烤漆出口】分切限重請盡量朝下限生產，並請注意有無鼓起現象 (RMK-E_CHIN) . ★A.2.1.若★鍍鋅出口★發現鼓起請回饋TED，並可繼續生產 (RMK-E_CHIN) . ★A.2.鍍鋅出口並特別注意有無鼓起超出放行標準 (RMK-E_CHIN) . ★A.1.烤漆最終分切限重:2～3 T。 (RMK-E_CHIN) . ★A.訂單寬度797 mm HR標準範圍807~827 mm，因掏庫存30噸 ,故用庫存料代用 HR 寬度 835 mm代用。有超修鍍後捲取可能鼓起，請各線遵循以下 (RMK-E_CHIN) . 塗裝請使用無毒專用設備(回流管.PUMP........). (RMK00050) . 注意前處理相關設備,清潔與更換以防污染. (RMK00050) . 品檢剪切例行A4保留試片剩餘部份請暫留並貼標籤給LAB測試發泡. (RMK00050) . 20120627晨會決議 CC2生產 PPGI 時請使用表調 (RMK00191) . ★品檢注意！JIS&CNS 訂單必須每滿50噸一定要再做一次TEST (RMK00259) . 【品檢】水痕允許距板邊40mm內 (RMK00348) . 【品檢】每個母鋼最後分切的尾板需量測板形,NG送RCL切除(鍍鋅內圈捲軸效應產生的邊波) (RMK00348) . 【品檢】背面漆更換時須測試發泡試驗 *色碼(含正、背面)更換時需要測試RoHS (RMK00348) . 【品檢】A4保留試片裁切後請留下並貼標籤給LAB進行發泡測試 (RMK00348) . 因進位問題 BYF71 9u 手動計算 170.1基本檔設定170，批次檔電腦自動進位為175。于此聲明生產與相關檢測 塗佈量以170 為標準 (RMK00466) | 訂單:2506DFD004/005 RCL 無 <生產備註> 事項 | 訂單:2506DFD004/005 CCPK 無 <生產備註> 事項 | 訂單:2506DFD004/005 CGQC <品檢備註> 事項如下 . ★A.3.【烤漆出口】分切限重請盡量朝下限生產，並請注意有無鼓起現象 (RMK-E_CHIN) . ★A.2.1.若★鍍鋅出口★發現鼓起請回饋TED，並可繼續生產 (RMK-E_CHIN) . ★A.2.鍍鋅出口並特別注意有無鼓起超出放行標準 (RMK-E_CHIN) . ★A.1.烤漆最終分切限重:2～3 T。 (RMK-E_CHIN) . ★A.訂單寬度797 mm HR標準範圍807~827 mm，因掏庫存30噸 ,故用庫存料代用 HR 寬度 835 mm代用。有超修鍍後捲取可能鼓起，請各線遵循以下 (RMK-E_CHIN) . 弓形度≦8MM/300MM 中波高≦2.5MM 邊波高≦3MM 急峻度≦0.6%. (RMK00050) | 訂單:2506DFD004/005 CCQC <品檢備註> 事項如下 . ★A.4. 此為超修鋼捲，請烤漆品檢加強注意邊緣鼓起之確認，COIL NO 5051759母鋼第一分切請計畫性暫留(當班送RCL外切10米確認板形)，原因為鼓起確認 (RMK-E_CHIN) . ★A.3.【烤漆出口】分切限重請盡量朝下限生產，並請注意有無鼓起現象 (RMK-E_CHIN) . ★A.2.1.若★鍍鋅出口★發現鼓起請回饋TED，並可繼續生產 (RMK-E_CHIN) . ★A.2.鍍鋅出口並特別注意有無鼓起超出放行標準 (RMK-E_CHIN) . ★A.1.烤漆最終分切限重:2～3 T。 (RMK-E_CHIN) . ★A.訂單寬度797 mm HR標準範圍807~827 mm，因掏庫存30噸 ,故用庫存料代用 HR 寬度 835 mm代用。有超修鍍後捲取可能鼓起，請各線遵循以下 (RMK-E_CHIN) . 品檢剪切例行A4保留試片剩餘部份請暫留並貼標籤給LAB測試發泡. (RMK00050) . ★品檢注意！JIS&CNS 訂單必須每滿50噸一定要再做一次TEST (RMK00259) . 【品檢】水痕允許距板邊40mm內 (RMK00348) . 【品檢】每個母鋼最後分切的尾板需量測板形,NG送RCL切除(鍍鋅內圈捲軸效應產生的邊波) (RMK00348) . 【品檢】背面漆更換時須測試發泡試驗 *色碼(含正、背面)更換時需要測試RoHS (RMK00348) . 【品檢】A4保留試片裁切後請留下並貼標籤給LAB進行發泡測試 (RMK00348) . 因進位問題 BYF71 9u 手動計算 170.1基本檔設定170，批次檔電腦自動進位為175。于此聲明生產與相關檢測 塗佈量以170 為標準 (RMK00466) | 訂單:2506DFD004/005 TOL 無 <生產備註> 事項 | ★A.訂單寬度797 mm HR標準範圍807~827 mm，因掏庫存30噸 ,故用庫存料代用 HR 寬度 835 mm代用。有超修鍍後捲取可能鼓起，請各線遵循以下^^/CPL/CR1/CR2/CG1/CG2/CC1/CC2/CGQC/CCQC/ <<.E_CHIN 2025/05/22 07:59.>> ★A.1.烤漆最終分切限重:2～3 T。^^/CPL/CR1/CR2/CG1/CG2/CC1/CC2/CGQC/CCQC/^^ <<.E_CHIN 2025/05/22 07:59.>> ★A.2.鍍鋅出口並特別注意有無鼓起超出放行標準^^/CPL/CR1/CR2/CG1/CG2/CC1/CC2/CGQC/CCQC/^^ <<.E_CHIN 2025/05/22 08:04.>> ★A.2.1.若★鍍鋅出口★發現鼓起請回饋TED，並可繼續生產^^/CPL/CR1/CR2/CG1/CG2/CC1/CC2/CGQC/CCQC/^^ <<.E_CHIN 2025/05/22 08:04.>> ★A.3.【烤漆出口】分切限重請盡量朝下限生產，並請注意有無鼓起現象^^/CPL/CR1/CR2/CG1/CG2/CC1/CC2/CGQC/CCQC/^^ <<.E_CHIN 2025/05/22 08:04.>> ★A.4. 此為超修鋼捲，請烤漆品檢加強注意邊緣鼓起之確認，COIL NO 5051759母鋼第一分切請計畫性暫留(當班送RCL外切10米確認板形)，原因為鼓起確認^^/CC1/CC2/CCQC/ <<.E_CHIN 2025/05/22 08:05.>> | 訂單 2506DFD004/005 修改記錄如下: 20250519 16:47:40 (93025) 退火碼: >> S1, 用途碼: >> CIC001, 背面標示: >> S000, 訂單背面顏色(五碼): >> BYF71, 背面漆膜厚: >> NOM, 背面漆塗漆型式幾塗幾烤: >> 1, 鉻酸鹽: >> Z, 訂單厚度: >> 0.326, 訂單重: >> 30, 重量容許率(下限): >> 10, 重量容許率(上限): >> 10, 訂單寬度: >> 797, 鍍製方式: >> BC, 鋼捲內徑: >> 508, 鋼捲下限重: >> 2, 鋼捲上限重: >> 3, 壓花條件碼: >> -, 表面花紋: >> Z, GL鋅花要求下限: >> 0, GL鋅花要求上限: >> 0, 綠色識別碼: >> R2, 印刷輥號: >> -, 產品代碼: >> PPGI, 皮膜碼: >> -, 單位別: >> M, 油品種類: >> Z, 塗油量: >> Z, 包裝代碼: >> S3 , 保護膜碼: >> -, 客戶試片取樣型式: >> -, 調質碼: >> S, 套筒碼: >> E , 規格: >> CGCC-10, 製造標準: >> CNS, 表面處理劑種類: >> Z, 表面處理劑塗佈量: >> Z, 伸長率測試: >> N, 硬度測試碼: >> N, 抗拉強度測試: >> N, 降伏強度測試: >> N, 厚度變異: >> -2.4, 訂單正面顏色(五碼): >> AYF53, 正面漆膜厚: >> 25, 正面漆塗漆型式幾塗幾烤: >> 2, 修邊碼: >> Y, 重量碼: >> AW, 鋼捲捲向: >> O, 鍍層碼: >> Z08, | H:厚度偏薄
PPGL | 2506DFD007/001 | 1. 因鋼套桶因縫接處容易對鋼捲產生轉印，所以請確認客戶是否知悉轉印風險 (OFP00256)-{.不符.} | 1. 部分大陸料含B元素超過CNS規範管制，故請原料CNS規範之訂單不要配大陸料 (OFP00684)-{.不符.} | 1. 訂單若有厚度變異，冷軋厚度公差比照烤漆計算公式 , 但最小為 1/2 公差做設定 (OFP00254)-{.不符.} 2. 因鋼套桶因縫接處容易對鋼捲產生轉印，所以請確認客戶是否知悉轉印風險 (OFP00256)-{.不符.} 3. "偏薄要求訂單" 鍍後厚度減 鍍後厚度下限需大於 0.02 MM,以免發生厚度不足狀況 (OFP00369)-{.不符.} 4. 部分大陸料含B元素超過CNS規範管制，故請原料CNS規範之訂單不要配大陸料 (OFP00684)-{.不符.} | 訂單:2506DFD007/001 CPL <生產備註> 事項如下 . 除HGI/ HGL 訂單邊緣不噴油. 其餘皆側緣噴油 (RMK00285) | 訂單:2506DFD007/001 CR1 無 <生產備註> 事項 | 訂單:2506DFD007/001 CR2 無 <生產備註> 事項 | 訂單:2506DFD007/001 CG1 <生產備註> 事項如下 . 瓦形屋頂用 注意鍍層控制範圍：min=標準值，Max=標準值+30 (RMK00103) . 因成形性需求故鍍層量有上限管制，排程變換前後一顆分切請U3暫留，待產線確認鍍層量後再行處置。 (RMK00103) | 訂單:2506DFD007/001 CG2 <生產備註> 事項如下 . 瓦形屋頂用 注意鍍層控制範圍：min=標準值，Max=標準值+30 (RMK00103) . 因成形性需求故鍍層量有上限管制，排程變換前後一顆分切請U3暫留，待產線確認鍍層量後再行處置。 (RMK00103) | 訂單:2506DFD007/001 CC1 <生產備註> 事項如下 . 超低光澤產品,色差計塗佈量依據5+20U為基準。RYF89 以5+22U為基準。 (RMK00103) . 請出口人員貼上"請勿堆疊"紅色標簽. (RMK00103) . R字頭色碼因色差對膜厚極其敏感，MASS目標102%~115%之間. (RMK00103) . R字頭色碼塗佈量須在20U以上,不然會有白色點狀(繩紋),已被客戶訴賠. (RMK00103) . 捲起單位張力請加大至 5.5（有另行備註要求張力設定時，依另行備註需求設定）） (RMK00103) . 1.本單若塗裝背面漆一律改為REVERSE COATING 例外訂單如下敘述 (RMK00163) . 2.例外訂單為R字頭超低光澤與PVDF (＞25μ)，背面漆可改 NATURE COATING，但搭配底漆避免遮蓋性不佳 (RMK00163) . ★品檢注意！JIS&CNS 訂單必須每滿50噸一定要再做一次TEST (RMK00259) . 1.此為NEO塗料,色差計請用有"(20150105)"的標準樣檔名確認色差值,找不到檔案時請通知TED工程師，分機#321 (RMK00343) . 2.色差放行標準為ΔL、Δa、Δb≦±0.6,光澤放行標準放寬到7以下放行,目視色差不管制 (RMK00343) . 2015年發生過訴賠。請出口使用鋼套桶前請檢查焊接處，以免捲取後產生折痕 (RMK00381) | 訂單:2506DFD007/001 CC2 <生產備註> 事項如下 . 超低光澤產品,色差計塗佈量依據5+20U為基準。RYF89 以5+22U為基準。 (RMK00103) . 請出口人員貼上"請勿堆疊"紅色標簽. (RMK00103) . R字頭色碼因色差對膜厚極其敏感，MASS目標102%~115%之間. (RMK00103) . R字頭色碼塗佈量須在20U以上,不然會有白色點狀(繩紋),已被客戶訴賠. (RMK00103) . 1.本單若塗裝背面漆一律改為REVERSE COATING 例外訂單如下敘述 (RMK00163) . 2.例外訂單為R字頭超低光澤與PVDF (＞25μ)，背面漆可改 NATURE COATING，但搭配底漆避免遮蓋性不佳 (RMK00163) . ★品檢注意！JIS&CNS 訂單必須每滿50噸一定要再做一次TEST (RMK00259) . 1.此為NEO塗料,色差計請用有"(20150105)"的標準樣檔名確認色差值,找不到檔案時請通知TED工程師，分機#321 (RMK00343) . 2.色差放行標準為ΔL、Δa、Δb≦±0.6,光澤放行標準放寬到7以下放行,目視色差不管制 (RMK00343) . 2015年發生過訴賠。請出口使用鋼套桶前請檢查焊接處，以免捲取後產生折痕 (RMK00381) | 訂單:2506DFD007/001 RCL 無 <生產備註> 事項 | 訂單:2506DFD007/001 CCPK 無 <生產備註> 事項 | 訂單:2506DFD007/001 CGQC <品檢備註> 事項如下 . 瓦形屋頂用 注意鍍層控制範圍：min=標準值，Max=標準值+30 (RMK00103) | 訂單:2506DFD007/001 CCQC <品檢備註> 事項如下 . 超低光澤產品,色差計塗佈量依據5+20U為基準。RYF89 以5+22U為基準。 (RMK00103) . R字頭色碼因色差對膜厚極其敏感，MASS目標102%~115%之間. (RMK00103) . 1.本單若塗裝背面漆一律改為REVERSE COATING 例外訂單如下敘述 (RMK00163) . 2.例外訂單為R字頭超低光澤與PVDF (＞25μ)，背面漆可改 NATURE COATING，但搭配底漆避免遮蓋性不佳 (RMK00163) . ★品檢注意！JIS&CNS 訂單必須每滿50噸一定要再做一次TEST (RMK00259) . 1.此為NEO塗料,色差計請用有"(20150105)"的標準樣檔名確認色差值,找不到檔案時請通知TED工程師，分機#321 (RMK00343) . 2.色差放行標準為ΔL、Δa、Δb≦±0.6,光澤放行標準放寬到7以下放行,目視色差不管制 (RMK00343) | 訂單:2506DFD007/001 TOL 無 <生產備註> 事項 |  | 訂單 2506DFD007/001 修改記錄如下: 20250526 11:37:54 (93025) 退火碼: >> S1, 用途碼: >> COA012, 背面標示: >> C844, 訂單背面顏色(五碼): >> BW73N, 背面漆膜厚: >> NOM, 背面漆塗漆型式幾塗幾烤: >> 2, 鉻酸鹽: >> Z, 訂單厚度: >> 0.42, 訂單重: >> 15, 重量容許率(下限): >> 10, 重量容許率(上限): >> 10, 訂單寬度: >> 914, 鍍製方式: >> AC, 鋼捲內徑: >> 508, 鋼捲下限重: >> 3, 鋼捲上限重: >> 5, 壓花條件碼: >> -, 表面花紋: >> R, 綠色識別碼: >> -, 印刷輥號: >> -, 產品代碼: >> PPGL, 皮膜碼: >> -, 單位別: >> M, 油品種類: >> Z, 塗油量: >> Z, 包裝代碼: >> D2 , 保護膜碼: >> -, 客戶試片取樣型式: >> -, 調質碼: >> S, 套筒碼: >> S , 規格: >> CGLCC-20, 製造標準: >> CNS, 表面處理劑種類: >> Z, 表面處理劑塗佈量: >> Z, 伸長率測試: >> N, 硬度測試碼: >> N, 抗拉強度測試: >> N, 降伏強度測試: >> N, 厚度變異: >> -1.2, 訂單正面顏色(五碼): >> RYB77, 正面漆膜厚: >> 25, 正面漆塗漆型式幾塗幾烤: >> 2, 修邊碼: >> Y, 重量碼: >> AW, 鋼捲捲向: >> I, 鍍層碼: >> AZ150, | H:厚度偏薄
PPGL | 2506DFD007/002 | 1. 因鋼套桶因縫接處容易對鋼捲產生轉印，所以請確認客戶是否知悉轉印風險 (OFP00256)-{.不符.} | 1. 部分大陸料含B元素超過CNS規範管制，故請原料CNS規範之訂單不要配大陸料 (OFP00684)-{.不符.} | 1. 訂單若有厚度變異，冷軋厚度公差比照烤漆計算公式 , 但最小為 1/2 公差做設定 (OFP00254)-{.不符.} 2. 因鋼套桶因縫接處容易對鋼捲產生轉印，所以請確認客戶是否知悉轉印風險 (OFP00256)-{.不符.} 3. "偏薄要求訂單" 鍍後厚度減 鍍後厚度下限需大於 0.02 MM,以免發生厚度不足狀況 (OFP00369)-{.不符.} 4. 部分大陸料含B元素超過CNS規範管制，故請原料CNS規範之訂單不要配大陸料 (OFP00684)-{.不符.} | 訂單:2506DFD007/002 CPL <生產備註> 事項如下 . 除HGI/ HGL 訂單邊緣不噴油. 其餘皆側緣噴油 (RMK00285) | 訂單:2506DFD007/002 CR1 無 <生產備註> 事項 | 訂單:2506DFD007/002 CR2 無 <生產備註> 事項 | 訂單:2506DFD007/002 CG1 <生產備註> 事項如下 . 瓦形屋頂用 注意鍍層控制範圍：min=標準值，Max=標準值+30 (RMK00103) . 因成形性需求故鍍層量有上限管制，排程變換前後一顆分切請U3暫留，待產線確認鍍層量後再行處置。 (RMK00103) | 訂單:2506DFD007/002 CG2 <生產備註> 事項如下 . 瓦形屋頂用 注意鍍層控制範圍：min=標準值，Max=標準值+30 (RMK00103) . 因成形性需求故鍍層量有上限管制，排程變換前後一顆分切請U3暫留，待產線確認鍍層量後再行處置。 (RMK00103) | 訂單:2506DFD007/002 CC1 <生產備註> 事項如下 . 超低光澤產品,色差計塗佈量依據5+20U為基準。RYF89 以5+22U為基準。 (RMK00103) . 請出口人員貼上"請勿堆疊"紅色標簽. (RMK00103) . R字頭色碼因色差對膜厚極其敏感，MASS目標102%~115%之間. (RMK00103) . R字頭色碼塗佈量須在20U以上,不然會有白色點狀(繩紋),已被客戶訴賠. (RMK00103) . 捲起單位張力請加大至 5.5（有另行備註要求張力設定時，依另行備註需求設定）） (RMK00103) . 1.本單若塗裝背面漆一律改為REVERSE COATING 例外訂單如下敘述 (RMK00163) . 2.例外訂單為R字頭超低光澤與PVDF (＞25μ)，背面漆可改 NATURE COATING，但搭配底漆避免遮蓋性不佳 (RMK00163) . ★品檢注意！JIS&CNS 訂單必須每滿50噸一定要再做一次TEST (RMK00259) . 1.此為NEO塗料,色差計請用有"(20150105)"的標準樣檔名確認色差值,找不到檔案時請通知TED工程師，分機#321 (RMK00343) . 2.色差放行標準為ΔL、Δa、Δb≦±0.6,光澤放行標準放寬到7以下放行,目視色差不管制 (RMK00343) . CC1:本單厚度≧0.52mm，經測試結果標準PMT請以225℃為標準去計算爐溫 (RMK00379) . 2015年發生過訴賠。請出口使用鋼套桶前請檢查焊接處，以免捲取後產生折痕 (RMK00381) | 訂單:2506DFD007/002 CC2 <生產備註> 事項如下 . 超低光澤產品,色差計塗佈量依據5+20U為基準。RYF89 以5+22U為基準。 (RMK00103) . 請出口人員貼上"請勿堆疊"紅色標簽. (RMK00103) . R字頭色碼因色差對膜厚極其敏感，MASS目標102%~115%之間. (RMK00103) . R字頭色碼塗佈量須在20U以上,不然會有白色點狀(繩紋),已被客戶訴賠. (RMK00103) . 1.本單若塗裝背面漆一律改為REVERSE COATING 例外訂單如下敘述 (RMK00163) . 2.例外訂單為R字頭超低光澤與PVDF (＞25μ)，背面漆可改 NATURE COATING，但搭配底漆避免遮蓋性不佳 (RMK00163) . ★品檢注意！JIS&CNS 訂單必須每滿50噸一定要再做一次TEST (RMK00259) . 1.此為NEO塗料,色差計請用有"(20150105)"的標準樣檔名確認色差值,找不到檔案時請通知TED工程師，分機#321 (RMK00343) . 2.色差放行標準為ΔL、Δa、Δb≦±0.6,光澤放行標準放寬到7以下放行,目視色差不管制 (RMK00343) . CC1:本單厚度≧0.52mm，經測試結果標準PMT請以225℃為標準去計算爐溫 (RMK00379) . 2015年發生過訴賠。請出口使用鋼套桶前請檢查焊接處，以免捲取後產生折痕 (RMK00381) | 訂單:2506DFD007/002 RCL 無 <生產備註> 事項 | 訂單:2506DFD007/002 CCPK 無 <生產備註> 事項 | 訂單:2506DFD007/002 CGQC <品檢備註> 事項如下 . 瓦形屋頂用 注意鍍層控制範圍：min=標準值，Max=標準值+30 (RMK00103) | 訂單:2506DFD007/002 CCQC <品檢備註> 事項如下 . 超低光澤產品,色差計塗佈量依據5+20U為基準。RYF89 以5+22U為基準。 (RMK00103) . R字頭色碼因色差對膜厚極其敏感，MASS目標102%~115%之間. (RMK00103) . 1.本單若塗裝背面漆一律改為REVERSE COATING 例外訂單如下敘述 (RMK00163) . 2.例外訂單為R字頭超低光澤與PVDF (＞25μ)，背面漆可改 NATURE COATING，但搭配底漆避免遮蓋性不佳 (RMK00163) . ★品檢注意！JIS&CNS 訂單必須每滿50噸一定要再做一次TEST (RMK00259) . 1.此為NEO塗料,色差計請用有"(20150105)"的標準樣檔名確認色差值,找不到檔案時請通知TED工程師，分機#321 (RMK00343) . 2.色差放行標準為ΔL、Δa、Δb≦±0.6,光澤放行標準放寬到7以下放行,目視色差不管制 (RMK00343) | 訂單:2506DFD007/002 TOL 無 <生產備註> 事項 |  | 訂單 2506DFD007/002 修改記錄如下: 20250526 11:38:24 (93025) 退火碼: >> S1, 用途碼: >> COA012, 背面標示: >> C844, 訂單背面顏色(五碼): >> BW73N, 背面漆膜厚: >> NOM, 背面漆塗漆型式幾塗幾烤: >> 2, 鉻酸鹽: >> Z, 訂單厚度: >> 0.52, 訂單重: >> 15, 重量容許率(下限): >> 10, 重量容許率(上限): >> 10, 訂單寬度: >> 914, 鍍製方式: >> AC, 鋼捲內徑: >> 508, 鋼捲下限重: >> 3, 鋼捲上限重: >> 5, 壓花條件碼: >> -, 表面花紋: >> R, 綠色識別碼: >> -, 印刷輥號: >> -, 產品代碼: >> PPGL, 皮膜碼: >> -, 單位別: >> M, 油品種類: >> Z, 塗油量: >> Z, 包裝代碼: >> D2 , 保護膜碼: >> -, 客戶試片取樣型式: >> -, 調質碼: >> S, 套筒碼: >> S , 規格: >> CGLCC-20, 製造標準: >> CNS, 表面處理劑種類: >> Z, 表面處理劑塗佈量: >> Z, 伸長率測試: >> N, 硬度測試碼: >> N, 抗拉強度測試: >> N, 降伏強度測試: >> N, 厚度變異: >> -1.4, 訂單正面顏色(五碼): >> RYB77, 正面漆膜厚: >> 25, 正面漆塗漆型式幾塗幾烤: >> 2, 修邊碼: >> Y, 重量碼: >> AW, 鋼捲捲向: >> I, 鍍層碼: >> AZ150, | H:厚度偏薄
PPGL | 2506DFD010/003 | 1. 警告！本用途只適用於高鍍層AZ250以上。有疑問請洽TDCC (OFP00433)-{.不符.} 2. 【提醒】確認本印刷訂單是否需特殊處理 (OFP00562)-{.不符.} 3. 【提醒】確認本印刷訂單是否需特殊處理 (OFP00563)-{.不符.} 4. 避免客戶下單用途別與色碼不符 (用途碼:CHA020, 正面色碼:NYS3XS 不符)(OFP00029)-{.不符.} | 1. 部分大陸料含B元素超過CNS規範管制，故請原料CNS規範之訂單不要配大陸料 (OFP00684)-{.不符.} | 1. 警告！本用途只適用於高鍍層AZ250以上。有疑問請洽TDCC (OFP00433)-{.不符.} 2. 提醒！孵蛋訂單鍍鋅套桶要加 "S" (OFP00559)-{.不符.} 3. 【提醒】確認本印刷訂單是否需特殊處理 (OFP00562)-{.不符.} 4. 【提醒】確認本印刷訂單是否需特殊處理 (OFP00563)-{.不符.} 5. 部分大陸料含B元素超過CNS規範管制，故請原料CNS規範之訂單不要配大陸料 (OFP00684)-{.不符.} | 訂單:2506DFD010/003 CPL <生產備註> 事項如下 . 除HGI/ HGL 訂單邊緣不噴油. 其餘皆側緣噴油 (RMK00285) | 訂單:2506DFD010/003 CR1 無 <生產備註> 事項 | 訂單:2506DFD010/003 CR2 無 <生產備註> 事項 | 訂單:2506DFD010/003 CG1 <生產備註> 事項如下 . 1.板形：依TSD鍍鋅板形規格要求。 (RMK00525) . 2.鍍鋅板面品質要求：鍍鋅表面不可有鋅痕,妊娠紋,壓痕,凹陷及刮痕等(同PCM產品之外觀要求)。 (RMK00525) . 3.出口請加鋼套桶(S)，收捲時請避免鋼套桶突出，以利後續熱處理製程作業。 (RMK00525) . 【特殊處理鋼捲】出口請加鋼套桶(S)，收捲時請避免鋼套桶突出，以利後續熱處理製程作業。 (RMK00601) | 訂單:2506DFD010/003 CG2 <生產備註> 事項如下 . 1.板形：依TSD鍍鋅板形規格要求。 (RMK00525) . 2.鍍鋅板面品質要求：鍍鋅表面不可有鋅痕,妊娠紋,壓痕,凹陷及刮痕等(同PCM產品之外觀要求)。 (RMK00525) . 3.出口請加鋼套桶(S)，收捲時請避免鋼套桶突出，以利後續熱處理製程作業。 (RMK00525) . 【特殊處理鋼捲】出口請加鋼套桶(S)，收捲時請避免鋼套桶突出，以利後續熱處理製程作業。 (RMK00601) | 訂單:2506DFD010/003 CC1 <生產備註> 事項如下 . 1.本單若塗裝背面漆一律改為REVERSE COATING 例外訂單如下敘述 (RMK00163) . 2.例外訂單為R字頭超低光澤與PVDF (＞25μ)，背面漆可改 NATURE COATING，但搭配底漆避免遮蓋性不佳 (RMK00163) . ★品檢注意！JIS&CNS 訂單必須每滿50噸一定要再做一次TEST (RMK00259) . 2015年發生過訴賠。請出口使用鋼套桶前請檢查焊接處，以免捲取後產生折痕 (RMK00381) . 1.第1Pass (RMK00525) . 1.1.線速85mpm，指定CC2生產, 前處理使用表調，只塗裝正面5μ，背面僅前處理不塗漆。 (RMK00525) . 1.2.正面底漆以R塗裝方式，不允許繩紋或塗佈不均..等塗裝缺陷。 (RMK00525) . 1.3.塗佈量請控制95~105%。 (RMK00525) . 1.4.第1Pass生產不用噴背標。★生產印刷第一PASS時，出口請收內捲★ (RMK00525) . 2.第2Pass (RMK00525) . 2.1.線速: 50mpm 印刷輥號: G34-C1300 (RMK00525) . 2.2.第2Pass生產，前處理不必塗裝。 (RMK00525) . 2.3.出口鋼捲請貼“禁止疊放”紅色標籤。收捲張力設定同rough matt。 (RMK00525) . 2.4.Base 2輥R塗裝，濾心50μ，稀釋Thinner為No.2B，粘度50±10”，PMT設定為232℃。 (RMK00525) . 2.5.Printer (Head 1 + Head 3) 2輥印刷砂岩石紋圖案 (NYT37S)。 (RMK00525) . 2.6.Printer 生產時需開熱風。 (RMK00525) . 2.7.Printer Head 4 塗裝KP 1E6172，PMT設定為232℃。 (RMK00525) . 2.8.1E6172 Clear有含骨材，塗裝黏度：先以原液塗裝視塗裝板面狀況作調整。 (RMK00525) . 2.9.Clear稀釋Thinner為No.2B，濾心125μ。 (RMK00525) . 1.第1Pass (RMK00595) . 1.1.線速85mpm，只塗裝正面5μ，背面僅前處理不塗漆。 (RMK00595) . 1.2.正面底漆以R塗裝方式，不允許繩紋或塗佈不均..等塗裝缺陷。 (RMK00595) . 1.3.塗佈量請控制95~105%。 (RMK00595) . 1.4.第1Pass生產不用噴背標。 (RMK00595) . 1.5.★生產印刷第一PASS時，出口請收內捲★ (RMK00595) | 訂單:2506DFD010/003 CC2 <生產備註> 事項如下 . 1.本單若塗裝背面漆一律改為REVERSE COATING 例外訂單如下敘述 (RMK00163) . 2.例外訂單為R字頭超低光澤與PVDF (＞25μ)，背面漆可改 NATURE COATING，但搭配底漆避免遮蓋性不佳 (RMK00163) . ★品檢注意！JIS&CNS 訂單必須每滿50噸一定要再做一次TEST (RMK00259) . 2015年發生過訴賠。請出口使用鋼套桶前請檢查焊接處，以免捲取後產生折痕 (RMK00381) . 1.第1Pass (RMK00525) . 1.1.線速85mpm，指定CC2生產, 前處理使用表調，只塗裝正面5μ，背面僅前處理不塗漆。 (RMK00525) . 1.2.正面底漆以R塗裝方式，不允許繩紋或塗佈不均..等塗裝缺陷。 (RMK00525) . 1.3.塗佈量請控制95~105%。 (RMK00525) . 1.4.第1Pass生產不用噴背標。★生產印刷第一PASS時，出口請收內捲★ (RMK00525) . 2.第2Pass (RMK00525) . 2.1.線速: 50mpm 印刷輥號: G34-C1300 (RMK00525) . 2.2.第2Pass生產，前處理不必塗裝。 (RMK00525) . 2.3.出口鋼捲請貼“禁止疊放”紅色標籤。收捲張力設定同rough matt。 (RMK00525) . 2.4.Base 2輥R塗裝，濾心50μ，稀釋Thinner為No.2B，粘度50±10”，PMT設定為232℃。 (RMK00525) . 2.5.Printer (Head 1 + Head 3) 2輥印刷砂岩石紋圖案 (NYT37S)。 (RMK00525) . 2.6.Printer 生產時需開熱風。 (RMK00525) . 2.7.Printer Head 4 塗裝KP 1E6172，PMT設定為232℃。 (RMK00525) . 2.8.1E6172 Clear有含骨材，塗裝黏度：先以原液塗裝視塗裝板面狀況作調整。 (RMK00525) . 2.9.Clear稀釋Thinner為No.2B，濾心125μ。 (RMK00525) . 1.第1Pass (RMK00595) . 1.1.線速85mpm，只塗裝正面5μ，背面僅前處理不塗漆。 (RMK00595) . 1.2.正面底漆以R塗裝方式，不允許繩紋或塗佈不均..等塗裝缺陷。 (RMK00595) . 1.3.塗佈量請控制95~105%。 (RMK00595) . 1.4.第1Pass生產不用噴背標。 (RMK00595) . 1.5.★生產印刷第一PASS時，出口請收內捲★ (RMK00595) | 訂單:2506DFD010/003 RCL 無 <生產備註> 事項 | 訂單:2506DFD010/003 CCPK 無 <生產備註> 事項 | 訂單:2506DFD010/003 CGQC <品檢備註> 事項如下 . 1.板形：依TSD鍍鋅板形規格要求。 (RMK00525) . 2.鍍鋅板面品質要求：鍍鋅表面不可有鋅痕,妊娠紋,壓痕,凹陷及刮痕等(同PCM產品之外觀要求)。 (RMK00525) . 3.出口請加鋼套桶(S)，收捲時請避免鋼套桶突出，以利後續熱處理製程作業。 (RMK00525) . 【特殊處理鋼捲】出口請加鋼套桶(S)，收捲時請避免鋼套桶突出，以利後續熱處理製程作業。 (RMK00601) | 訂單:2506DFD010/003 CCQC <品檢備註> 事項如下 . 1.本單若塗裝背面漆一律改為REVERSE COATING 例外訂單如下敘述 (RMK00163) . 2.例外訂單為R字頭超低光澤與PVDF (＞25μ)，背面漆可改 NATURE COATING，但搭配底漆避免遮蓋性不佳 (RMK00163) . ★品檢注意！JIS&CNS 訂單必須每滿50噸一定要再做一次TEST (RMK00259) . 1.第1Pass (RMK00525) . 1.1.線速85mpm，指定CC2生產, 前處理使用表調，只塗裝正面5μ，背面僅前處理不塗漆。 (RMK00525) . 1.2.正面底漆以R塗裝方式，不允許繩紋或塗佈不均..等塗裝缺陷。 (RMK00525) . 1.3.塗佈量請控制95~105%。 (RMK00525) . 1.4.第1Pass生產不用噴背標。★生產印刷第一PASS時，出口請收內捲★ (RMK00525) . 2.第2Pass (RMK00525) . 2.1.線速: 50mpm 印刷輥號: G34-C1300 (RMK00525) . 2.2.第2Pass生產，前處理不必塗裝。 (RMK00525) . 2.3.出口鋼捲請貼“禁止疊放”紅色標籤。收捲張力設定同rough matt。 (RMK00525) . 2.4.Base 2輥R塗裝，濾心50μ，稀釋Thinner為No.2B，粘度50±10”，PMT設定為232℃。 (RMK00525) . 2.5.Printer (Head 1 + Head 3) 2輥印刷砂岩石紋圖案 (NYT37S)。 (RMK00525) . 2.6.Printer 生產時需開熱風。 (RMK00525) . 2.7.Printer Head 4 塗裝KP 1E6172，PMT設定為232℃。 (RMK00525) . 2.8.1E6172 Clear有含骨材，塗裝黏度：先以原液塗裝視塗裝板面狀況作調整。 (RMK00525) . 2.9.Clear稀釋Thinner為No.2B，濾心125μ。 (RMK00525) . 1.第1Pass (RMK00595) . 1.1.線速85mpm，只塗裝正面5μ，背面僅前處理不塗漆。 (RMK00595) . 1.2.正面底漆以R塗裝方式，不允許繩紋或塗佈不均..等塗裝缺陷。 (RMK00595) . 1.3.塗佈量請控制95~105%。 (RMK00595) . 1.4.第1Pass生產不用噴背標。 (RMK00595) . 1.5.★生產印刷第一PASS時，出口請收內捲★ (RMK00595) | 訂單:2506DFD010/003 TOL 無 <生產備註> 事項 |  | 訂單 2506DFD010/003 修改記錄如下: 20250528 08:18:37 (21003) 退火碼: >> S1, 用途碼: >> CHA020, 背面標示: >> C811, 訂單背面顏色(五碼): >> BW73X, 背面漆膜厚: >> 15, 背面漆塗漆型式幾塗幾烤: >> 2, 鉻酸鹽: >> Z, 訂單厚度: >> 0.3, 訂單重: >> 40, 重量容許率(下限): >> 10, 重量容許率(上限): >> 10, 訂單寬度: >> 1010, 鍍製方式: >> BC, 鋼捲內徑: >> 508, 鋼捲下限重: >> 3, 鋼捲上限重: >> 5, 壓花條件碼: >> -, 表面花紋: >> R, 綠色識別碼: >> -, 印刷輥號: >> G34-C1300, 產品代碼: >> PPGL, 皮膜碼: >> -, 單位別: >> M, 油品種類: >> Z, 塗油量: >> Z, 包裝代碼: >> D2 , 保護膜碼: >> -, 客戶試片取樣數量: >> 0, 客戶試片取樣型式: >> -, 調質碼: >> S, 套筒碼: >> S , 規格: >> CGLCC-20, 製造標準: >> CNS, 表面處理劑種類: >> Z, 表面處理劑塗佈量: >> Z, 伸長率測試: >> Y, 硬度測試碼: >> Y, 抗拉強度測試: >> Y, 降伏強度測試: >> Y, 訂單正面顏色(五碼): >> NYS3X, 正面漆膜厚: >> NOM, 正面漆塗漆型式幾塗幾烤: >> 2, 修邊碼: >> Y, 重量碼: >> AW, 鋼捲捲向: >> I, 鍍層碼: >> AZ150, | *:
PPGL | 2506DFD011/001 | 1. 提醒：訂單厚度＜0.261，若BK 膜厚＞20U必須與TDCC討論。確認OK可不用理會 (OFP00332)-{.不符.} | 1. 部分大陸料含B元素超過CNS規範管制，故請原料CNS規範之訂單不要配大陸料 (OFP00684)-{.不符.} | 1. 訂單若有厚度變異，冷軋厚度公差比照烤漆計算公式 , 但最小為 1/2 公差做設定 (OFP00254)-{.不符.} 2. 提醒：訂單厚度＜0.261，若BK 膜厚＞20U必須與TDCC討論。確認OK可不用理會 (OFP00332)-{.不符.} 3. "偏薄要求訂單" 鍍後厚度減 鍍後厚度下限需大於 0.02 MM,以免發生厚度不足狀況 (OFP00369)-{.不符.} 4. 部分大陸料含B元素超過CNS規範管制，故請原料CNS規範之訂單不要配大陸料 (OFP00684)-{.不符.} 5. 用途別對應選配碼不符 (用途碼:COR004, 選配碼:- 不符)(OFP00030)-{.不符.} | 訂單:2506DFD011/001 CPL <生產備註> 事項如下 . 除HGI/ HGL 訂單邊緣不噴油. 其餘皆側緣噴油 (RMK00285) . CNS AZ50 鍍層相當於 SYSCO AZ050 鍍層 (RMK00294) | 訂單:2506DFD011/001 CR1 <生產備註> 事項如下 . CNS AZ50 鍍層相當於 SYSCO AZ050 鍍層 (RMK00294) | 訂單:2506DFD011/001 CR2 <生產備註> 事項如下 . CNS AZ50 鍍層相當於 SYSCO AZ050 鍍層 (RMK00294) | 訂單:2506DFD011/001 CG1 <生產備註> 事項如下 . CNS AZ50 鍍層相當於 SYSCO AZ050 鍍層 (RMK00294) | 訂單:2506DFD011/001 CG2 <生產備註> 事項如下 . CNS AZ50 鍍層相當於 SYSCO AZ050 鍍層 (RMK00294) | 訂單:2506DFD011/001 CC1 <生產備註> 事項如下 . 若冷軋厚度≦0.3MM,且未加鋼套筒,請出口主操加貼"請勿堆疊"標籤 (RMK00070) . 1.本單若塗裝背面漆一律改為REVERSE COATING 例外訂單如下敘述 (RMK00163) . 2.例外訂單為R字頭超低光澤與PVDF (＞25μ)，背面漆可改 NATURE COATING，但搭配底漆避免遮蓋性不佳 (RMK00163) . ★品檢注意！JIS&CNS 訂單必須每滿50噸一定要再做一次TEST (RMK00259) . ** 正面噴字需管制在距板邊30mm內, 頭板、降速看板及尾板需量測噴字距板邊距離, NG時請暫留。 (RMK00358) . 【品檢】屋頂背板鋼捲缺陷之處理原則如下: (RMK00358) . 【品檢】1.鋼捲中間部份嚴重明顯缺陷(如塗佈不均,浮色,烘烤過度等目視明顯缺陷)一律不允許折讓處理,請先暫留鋼捲,並詳實記錄缺陷. (RMK00358) . 【品檢】2.外圈缺陷一律切除. (RMK00358) . 【品檢】3.內圈缺陷低於10米折讓處理,超過10米送RCL缺陷切除 (RMK00358) . 請參考歷史塗裝條件對應色差值，調整1W0862單一MASS(不含底漆)以不低於標準 85%為底線，以達到△ L 管制±0.5 以內的目標 (RMK00399) . 【抽氣量】白色系在CC1生產時,FINISH抽氣量請設定250,如生產中發生色差b值異常升高,請股長再加大抽氣量因應 (RMK00560) . 【背標正面噴印塗裝黏度】正面噴字之1W0862產品，其1W0862黏度需要45秒↑，避免噴字拖痕 (RMK00628) | 訂單:2506DFD011/001 CC2 <生產備註> 事項如下 . 若冷軋厚度≦0.3MM,且未加鋼套筒,請出口主操加貼"請勿堆疊"標籤 (RMK00070) . 1.本單若塗裝背面漆一律改為REVERSE COATING 例外訂單如下敘述 (RMK00163) . 2.例外訂單為R字頭超低光澤與PVDF (＞25μ)，背面漆可改 NATURE COATING，但搭配底漆避免遮蓋性不佳 (RMK00163) . ★品檢注意！JIS&CNS 訂單必須每滿50噸一定要再做一次TEST (RMK00259) . ** 正面噴字需管制在距板邊30mm內, 頭板、降速看板及尾板需量測噴字距板邊距離, NG時請暫留。 (RMK00358) . 【品檢】屋頂背板鋼捲缺陷之處理原則如下: (RMK00358) . 【品檢】1.鋼捲中間部份嚴重明顯缺陷(如塗佈不均,浮色,烘烤過度等目視明顯缺陷)一律不允許折讓處理,請先暫留鋼捲,並詳實記錄缺陷. (RMK00358) . 【品檢】2.外圈缺陷一律切除. (RMK00358) . 【品檢】3.內圈缺陷低於10米折讓處理,超過10米送RCL缺陷切除 (RMK00358) . 請參考歷史塗裝條件對應色差值，調整1W0862單一MASS(不含底漆)以不低於標準 85%為底線，以達到△ L 管制±0.5 以內的目標 (RMK00399) . 【抽氣量】白色系在CC1生產時,FINISH抽氣量請設定250,如生產中發生色差b值異常升高,請股長再加大抽氣量因應 (RMK00560) . 【背標正面噴印塗裝黏度】正面噴字之1W0862產品，其1W0862黏度需要45秒↑，避免噴字拖痕 (RMK00628) | 訂單:2506DFD011/001 RCL 無 <生產備註> 事項 | 訂單:2506DFD011/001 CCPK 無 <生產備註> 事項 | 訂單:2506DFD011/001 CGQC <品檢備註> 事項如下 . CNS AZ50 鍍層相當於 SYSCO AZ050 鍍層 (RMK00294) | 訂單:2506DFD011/001 CCQC <品檢備註> 事項如下 . 1.本單若塗裝背面漆一律改為REVERSE COATING 例外訂單如下敘述 (RMK00163) . 2.例外訂單為R字頭超低光澤與PVDF (＞25μ)，背面漆可改 NATURE COATING，但搭配底漆避免遮蓋性不佳 (RMK00163) . ★品檢注意！JIS&CNS 訂單必須每滿50噸一定要再做一次TEST (RMK00259) . ** 正面噴字需管制在距板邊30mm內, 頭板、降速看板及尾板需量測噴字距板邊距離, NG時請暫留。 (RMK00358) . 【品檢】屋頂背板鋼捲缺陷之處理原則如下: (RMK00358) . 【品檢】1.鋼捲中間部份嚴重明顯缺陷(如塗佈不均,浮色,烘烤過度等目視明顯缺陷)一律不允許折讓處理,請先暫留鋼捲,並詳實記錄缺陷. (RMK00358) . 【品檢】2.外圈缺陷一律切除. (RMK00358) . 【品檢】3.內圈缺陷低於10米折讓處理,超過10米送RCL缺陷切除 (RMK00358) . 請參考歷史塗裝條件對應色差值，調整1W0862單一MASS(不含底漆)以不低於標準 85%為底線，以達到△ L 管制±0.5 以內的目標 (RMK00399) . 【背標正面噴印塗裝黏度】正面噴字之1W0862產品，其1W0862黏度需要45秒↑，避免噴字拖痕 (RMK00628) | 訂單:2506DFD011/001 TOL 無 <生產備註> 事項 |  | 訂單 2506DFD011/001 修改記錄如下: 20250528 11:12:31 (21003) 退火碼: >> S1, 用途碼: >> COR004, 背面標示: >> CT01, 訂單背面顏色(五碼): >> BW736, 背面漆膜厚: >> NOM, 背面漆塗漆型式幾塗幾烤: >> 1, 鉻酸鹽: >> Z, 訂單厚度: >> 0.216, 訂單重: >> 70, 重量容許率(下限): >> 10, 重量容許率(上限): >> 10, 訂單寬度: >> 830, 鍍製方式: >> BC, 鋼捲內徑: >> 508, 鋼捲下限重: >> 3, 鋼捲上限重: >> 5, 壓花條件碼: >> -, 表面花紋: >> R, 綠色識別碼: >> -, 印刷輥號: >> -, 產品代碼: >> PPGL, 皮膜碼: >> -, 單位別: >> M, 油品種類: >> Z, 塗油量: >> Z, 包裝代碼: >> D4 , 保護膜碼: >> -, 客戶試片取樣型式: >> -, 調質碼: >> S, 套筒碼: >> P , 規格: >> CGLCC-10, 製造標準: >> CNS, 表面處理劑種類: >> Z, 表面處理劑塗佈量: >> Z, 伸長率測試: >> N, 硬度測試碼: >> N, 抗拉強度測試: >> N, 降伏強度測試: >> N, 厚度變異: >> -8, 訂單正面顏色(五碼): >> 1W086, 正面漆膜厚: >> NOM, 正面漆塗漆型式幾塗幾烤: >> 2, 修邊碼: >> Y, 重量碼: >> AW, 鋼捲捲向: >> I, 鍍層碼: >> AZ50, | H:厚度偏薄
PPGI | 2506DFD012/001 | 1. 避免客戶下單用途別與色碼不符 (用途碼:COA034, 正面色碼:1C6112 不符)(OFP00029)-{.不符.} |  | 1. 永泰PPGI國內大宗浪板確認MOVEX鍍鋅後厚度公差AC+-0.1，BC+-0.08 (OFP00223)-{.不符.} 2. 訂單若有厚度變異，冷軋厚度公差比照烤漆計算公式 , 但最小為 1/2 公差做設定 (OFP00254)-{.不符.} 3. 高光新增備註（適用非直立式包裝）：請出口每顆鋼捲貼紅色 " 禁止疊放 " 貼紙，如果有套桶S最多2層 (OFP00366)-{.不符.} 4. "偏薄要求訂單" 鍍後厚度減 鍍後厚度下限需大於 0.02 MM,以免發生厚度不足狀況 (OFP00369)-{.不符.} | 訂單:2506DFD012/001 CPL <生產備註> 事項如下 . 除HGI/ HGL 訂單邊緣不噴油. 其餘皆側緣噴油 (RMK00285) | 訂單:2506DFD012/001 CR1 <生產備註> 事項如下 . 1.PPGI 用途 大宗浪板 (國內) COA034為偏薄設定,由冷軋厚度設定確認 (RMK00213) . 1.1.訂單 AC 鍍鋅厚度公差管制0.52mm ± 0.10 (冷軋厚度設定 0.457mm) (RMK00213) . 1.2.訂單 AC 鍍鋅厚度公差管制0.42mm ± 0.10 (冷軋厚度設定 0.359mm) (RMK00213) . 1.3.訂單 BC 鍍鋅厚度公差管制0.326mm ± 0.08 (冷軋厚度設定 0.305mm) (RMK00213) . 每組工輥生產之第一顆鋼捲, 檢查振動輥痕或砂輪痕 (RMK00307) | 訂單:2506DFD012/001 CR2 <生產備註> 事項如下 . 1.PPGI 用途 大宗浪板 (國內) COA034為偏薄設定,由冷軋厚度設定確認 (RMK00213) . 1.1.訂單 AC 鍍鋅厚度公差管制0.52mm ± 0.10 (冷軋厚度設定 0.457mm) (RMK00213) . 1.2.訂單 AC 鍍鋅厚度公差管制0.42mm ± 0.10 (冷軋厚度設定 0.359mm) (RMK00213) . 1.3.訂單 BC 鍍鋅厚度公差管制0.326mm ± 0.08 (冷軋厚度設定 0.305mm) (RMK00213) . 每組工輥生產之第一顆鋼捲, 檢查振動輥痕或砂輪痕 (RMK00307) | 訂單:2506DFD012/001 CG1 <生產備註> 事項如下 . 1.PPGI 用途 大宗浪板 (國內) COA034為偏薄設定,由冷軋厚度設定確認 (RMK00213) . 1.1.訂單 AC 鍍鋅厚度公差管制0.52mm ± 0.10 (冷軋厚度設定 0.457mm) (RMK00213) . 1.2.訂單 AC 鍍鋅厚度公差管制0.42mm ± 0.10 (冷軋厚度設定 0.359mm) (RMK00213) . 1.3.訂單 BC 鍍鋅厚度公差管制0.326mm ± 0.08 (冷軋厚度設定 0.305mm) (RMK00213) . 1.4.注意SKP+T/L伸長率請控制=1.0~1.5%！因此單已經偏薄設定。但若板形問題需加大伸長率，可繼續生產事後再請回報TED (RMK00213) | 訂單:2506DFD012/001 CG2 <生產備註> 事項如下 . 1.PPGI 用途 大宗浪板 (國內) COA034為偏薄設定,由冷軋厚度設定確認 (RMK00213) . 1.1.訂單 AC 鍍鋅厚度公差管制0.52mm ± 0.10 (冷軋厚度設定 0.457mm) (RMK00213) . 1.2.訂單 AC 鍍鋅厚度公差管制0.42mm ± 0.10 (冷軋厚度設定 0.359mm) (RMK00213) . 1.3.訂單 BC 鍍鋅厚度公差管制0.326mm ± 0.08 (冷軋厚度設定 0.305mm) (RMK00213) . 1.4.注意SKP+T/L伸長率請控制=1.0~1.5%！因此單已經偏薄設定。但若板形問題需加大伸長率，可繼續生產事後再請回報TED (RMK00213) | 訂單:2506DFD012/001 CC1 <生產備註> 事項如下 . 【疊放】出口每顆鋼捲貼紅色 " 禁止疊放 " 貼紙，如果有套桶S最多2層 (RMK-E_CHIN) . 此色為高光澤主操請注意捲起張力的提高查表 (RMK00122) . 1.本單若塗裝背面漆一律改為REVERSE COATING 例外訂單如下敘述 (RMK00163) . 2.例外訂單為R字頭超低光澤與PVDF (＞25μ)，背面漆可改 NATURE COATING，但搭配底漆避免遮蓋性不佳 (RMK00163) . 1.PPGI 用途 大宗浪板 (國內) COA034為偏薄設定,由冷軋厚度設定確認 (RMK00213) . 1.1.訂單 AC 鍍鋅厚度公差管制0.52mm ± 0.10 (冷軋厚度設定 0.457mm) (RMK00213) . 1.2.訂單 AC 鍍鋅厚度公差管制0.42mm ± 0.10 (冷軋厚度設定 0.359mm) (RMK00213) . 1.3.訂單 BC 鍍鋅厚度公差管制0.326mm ± 0.08 (冷軋厚度設定 0.305mm) (RMK00213) | 訂單:2506DFD012/001 CC2 <生產備註> 事項如下 . 【疊放】出口每顆鋼捲貼紅色 " 禁止疊放 " 貼紙，如果有套桶S最多2層 (RMK-E_CHIN) . 此色為高光澤主操請注意捲起張力的提高查表 (RMK00122) . 1.本單若塗裝背面漆一律改為REVERSE COATING 例外訂單如下敘述 (RMK00163) . 2.例外訂單為R字頭超低光澤與PVDF (＞25μ)，背面漆可改 NATURE COATING，但搭配底漆避免遮蓋性不佳 (RMK00163) . 20120627晨會決議 CC2生產 PPGI 時請使用表調 (RMK00191) . 1.PPGI 用途 大宗浪板 (國內) COA034為偏薄設定,由冷軋厚度設定確認 (RMK00213) . 1.1.訂單 AC 鍍鋅厚度公差管制0.52mm ± 0.10 (冷軋厚度設定 0.457mm) (RMK00213) . 1.2.訂單 AC 鍍鋅厚度公差管制0.42mm ± 0.10 (冷軋厚度設定 0.359mm) (RMK00213) . 1.3.訂單 BC 鍍鋅厚度公差管制0.326mm ± 0.08 (冷軋厚度設定 0.305mm) (RMK00213) | 訂單:2506DFD012/001 RCL 無 <生產備註> 事項 | 訂單:2506DFD012/001 CCPK 無 <生產備註> 事項 | 訂單:2506DFD012/001 CGQC 無 <品檢備註> 事項 | 訂單:2506DFD012/001 CCQC <品檢備註> 事項如下 . 【疊放】出口每顆鋼捲貼紅色 " 禁止疊放 " 貼紙，如果有套桶S最多2層 (RMK-E_CHIN) . 1.本單若塗裝背面漆一律改為REVERSE COATING 例外訂單如下敘述 (RMK00163) . 2.例外訂單為R字頭超低光澤與PVDF (＞25μ)，背面漆可改 NATURE COATING，但搭配底漆避免遮蓋性不佳 (RMK00163) | 訂單:2506DFD012/001 TOL 無 <生產備註> 事項 | 【疊放】出口每顆鋼捲貼紅色 " 禁止疊放 " 貼紙，如果有套桶S最多2層^^/CC1/CC2/CCQC/ <<.E_CHIN 2025/06/02 14:13.>> | 訂單 2506DFD012/001 修改記錄如下: 20250528 11:09:51 (21003) 退火碼: >> S1, 用途碼: >> COA034, 背面標示: >> C062, 訂單背面顏色(五碼): >> BW741, 背面漆膜厚: >> NOM, 背面漆塗漆型式幾塗幾烤: >> 1, 鉻酸鹽: >> Z, 訂單厚度: >> 0.52, 訂單重: >> 30, 重量容許率(下限): >> 10, 重量容許率(上限): >> 10, 訂單寬度: >> 914, 鍍製方式: >> AC, 鋼捲內徑: >> 508, 鋼捲下限重: >> 3, 鋼捲上限重: >> 5, 壓花條件碼: >> -, 表面花紋: >> Z, GL鋅花要求下限: >> -, GL鋅花要求上限: >> -, 綠色識別碼: >> -, 印刷輥號: >> -, 產品代碼: >> PPGI, 皮膜碼: >> -, 單位別: >> M, 油品種類: >> Z, 塗油量: >> Z, 包裝代碼: >> D4 , 保護膜碼: >> -, 客戶試片取樣型式: >> -, 調質碼: >> S, 套筒碼: >> N , 規格: >> CGCC-10, 製造標準: >> SYSCO, 表面處理劑種類: >> Z, 表面處理劑塗佈量: >> Z, 伸長率測試: >> N, 硬度測試碼: >> N, 抗拉強度測試: >> N, 降伏強度測試: >> N, 厚度變異: >> -11.6, 訂單正面顏色(五碼): >> 1C611, 正面漆膜厚: >> NOM, 正面漆塗漆型式幾塗幾烤: >> 2, 修邊碼: >> Y, 重量碼: >> AW, 鋼捲捲向: >> I, 鍍層碼: >> Z12, 20250528 11:40:30 (21003) 厚度變異: -11.6 >> -9.8, | H:厚度偏薄 | [訂單訊息通知] 2025/05/29 上午 10:09:34 *** (陳翰宇 >> 通知 >> Julian Liu, Sony Su, YunTung Li) 訊息 : 2506DFD012/001 客戶需求這張請投20頓就好
PPGI | 2506DFD012/002 | 1. 避免客戶下單用途別與色碼不符 (用途碼:COA034, 正面色碼:1R5812 不符)(OFP00029)-{.不符.} |  | 1. 永泰PPGI國內大宗浪板確認MOVEX鍍鋅後厚度公差AC+-0.1，BC+-0.08 (OFP00223)-{.不符.} 2. 訂單若有厚度變異，冷軋厚度公差比照烤漆計算公式 , 但最小為 1/2 公差做設定 (OFP00254)-{.不符.} 3. 高光新增備註（適用非直立式包裝）：請出口每顆鋼捲貼紅色 " 禁止疊放 " 貼紙，如果有套桶S最多2層 (OFP00366)-{.不符.} 4. "偏薄要求訂單" 鍍後厚度減 鍍後厚度下限需大於 0.02 MM,以免發生厚度不足狀況 (OFP00369)-{.不符.} | 訂單:2506DFD012/002 CPL <生產備註> 事項如下 . 除HGI/ HGL 訂單邊緣不噴油. 其餘皆側緣噴油 (RMK00285) | 訂單:2506DFD012/002 CR1 <生產備註> 事項如下 . 1.PPGI 用途 大宗浪板 (國內) COA034為偏薄設定,由冷軋厚度設定確認 (RMK00213) . 1.1.訂單 AC 鍍鋅厚度公差管制0.52mm ± 0.10 (冷軋厚度設定 0.457mm) (RMK00213) . 1.2.訂單 AC 鍍鋅厚度公差管制0.42mm ± 0.10 (冷軋厚度設定 0.359mm) (RMK00213) . 1.3.訂單 BC 鍍鋅厚度公差管制0.326mm ± 0.08 (冷軋厚度設定 0.305mm) (RMK00213) . 每組工輥生產之第一顆鋼捲, 檢查振動輥痕或砂輪痕 (RMK00307) | 訂單:2506DFD012/002 CR2 <生產備註> 事項如下 . 1.PPGI 用途 大宗浪板 (國內) COA034為偏薄設定,由冷軋厚度設定確認 (RMK00213) . 1.1.訂單 AC 鍍鋅厚度公差管制0.52mm ± 0.10 (冷軋厚度設定 0.457mm) (RMK00213) . 1.2.訂單 AC 鍍鋅厚度公差管制0.42mm ± 0.10 (冷軋厚度設定 0.359mm) (RMK00213) . 1.3.訂單 BC 鍍鋅厚度公差管制0.326mm ± 0.08 (冷軋厚度設定 0.305mm) (RMK00213) . 每組工輥生產之第一顆鋼捲, 檢查振動輥痕或砂輪痕 (RMK00307) | 訂單:2506DFD012/002 CG1 <生產備註> 事項如下 . 1.PPGI 用途 大宗浪板 (國內) COA034為偏薄設定,由冷軋厚度設定確認 (RMK00213) . 1.1.訂單 AC 鍍鋅厚度公差管制0.52mm ± 0.10 (冷軋厚度設定 0.457mm) (RMK00213) . 1.2.訂單 AC 鍍鋅厚度公差管制0.42mm ± 0.10 (冷軋厚度設定 0.359mm) (RMK00213) . 1.3.訂單 BC 鍍鋅厚度公差管制0.326mm ± 0.08 (冷軋厚度設定 0.305mm) (RMK00213) . 1.4.注意SKP+T/L伸長率請控制=1.0~1.5%！因此單已經偏薄設定。但若板形問題需加大伸長率，可繼續生產事後再請回報TED (RMK00213) | 訂單:2506DFD012/002 CG2 <生產備註> 事項如下 . 1.PPGI 用途 大宗浪板 (國內) COA034為偏薄設定,由冷軋厚度設定確認 (RMK00213) . 1.1.訂單 AC 鍍鋅厚度公差管制0.52mm ± 0.10 (冷軋厚度設定 0.457mm) (RMK00213) . 1.2.訂單 AC 鍍鋅厚度公差管制0.42mm ± 0.10 (冷軋厚度設定 0.359mm) (RMK00213) . 1.3.訂單 BC 鍍鋅厚度公差管制0.326mm ± 0.08 (冷軋厚度設定 0.305mm) (RMK00213) . 1.4.注意SKP+T/L伸長率請控制=1.0~1.5%！因此單已經偏薄設定。但若板形問題需加大伸長率，可繼續生產事後再請回報TED (RMK00213) | 訂單:2506DFD012/002 CC1 <生產備註> 事項如下 . 【疊放】出口每顆鋼捲貼紅色 " 禁止疊放 " 貼紙，如果有套桶S最多2層 (RMK-E_CHIN) . 此色為高光澤主操請注意捲起張力的提高查表 (RMK00122) . 1.本單若塗裝背面漆一律改為REVERSE COATING 例外訂單如下敘述 (RMK00163) . 2.例外訂單為R字頭超低光澤與PVDF (＞25μ)，背面漆可改 NATURE COATING，但搭配底漆避免遮蓋性不佳 (RMK00163) . 1.PPGI 用途 大宗浪板 (國內) COA034為偏薄設定,由冷軋厚度設定確認 (RMK00213) . 1.1.訂單 AC 鍍鋅厚度公差管制0.52mm ± 0.10 (冷軋厚度設定 0.457mm) (RMK00213) . 1.2.訂單 AC 鍍鋅厚度公差管制0.42mm ± 0.10 (冷軋厚度設定 0.359mm) (RMK00213) . 1.3.訂單 BC 鍍鋅厚度公差管制0.326mm ± 0.08 (冷軋厚度設定 0.305mm) (RMK00213) | 訂單:2506DFD012/002 CC2 <生產備註> 事項如下 . 【疊放】出口每顆鋼捲貼紅色 " 禁止疊放 " 貼紙，如果有套桶S最多2層 (RMK-E_CHIN) . 此色為高光澤主操請注意捲起張力的提高查表 (RMK00122) . 1.本單若塗裝背面漆一律改為REVERSE COATING 例外訂單如下敘述 (RMK00163) . 2.例外訂單為R字頭超低光澤與PVDF (＞25μ)，背面漆可改 NATURE COATING，但搭配底漆避免遮蓋性不佳 (RMK00163) . 20120627晨會決議 CC2生產 PPGI 時請使用表調 (RMK00191) . 1.PPGI 用途 大宗浪板 (國內) COA034為偏薄設定,由冷軋厚度設定確認 (RMK00213) . 1.1.訂單 AC 鍍鋅厚度公差管制0.52mm ± 0.10 (冷軋厚度設定 0.457mm) (RMK00213) . 1.2.訂單 AC 鍍鋅厚度公差管制0.42mm ± 0.10 (冷軋厚度設定 0.359mm) (RMK00213) . 1.3.訂單 BC 鍍鋅厚度公差管制0.326mm ± 0.08 (冷軋厚度設定 0.305mm) (RMK00213) | 訂單:2506DFD012/002 RCL 無 <生產備註> 事項 | 訂單:2506DFD012/002 CCPK 無 <生產備註> 事項 | 訂單:2506DFD012/002 CGQC 無 <品檢備註> 事項 | 訂單:2506DFD012/002 CCQC <品檢備註> 事項如下 . 【疊放】出口每顆鋼捲貼紅色 " 禁止疊放 " 貼紙，如果有套桶S最多2層 (RMK-E_CHIN) . 1.本單若塗裝背面漆一律改為REVERSE COATING 例外訂單如下敘述 (RMK00163) . 2.例外訂單為R字頭超低光澤與PVDF (＞25μ)，背面漆可改 NATURE COATING，但搭配底漆避免遮蓋性不佳 (RMK00163) | 訂單:2506DFD012/002 TOL 無 <生產備註> 事項 | 【疊放】出口每顆鋼捲貼紅色 " 禁止疊放 " 貼紙，如果有套桶S最多2層^^/CC1/CC2/CCQC/^^ <<.E_CHIN 2025/06/02 14:17.>> | 訂單 2506DFD012/002 修改記錄如下: 20250528 11:09:54 (21003) 退火碼: >> S1, 用途碼: >> COA034, 背面標示: >> C062, 訂單背面顏色(五碼): >> BW741, 背面漆膜厚: >> NOM, 背面漆塗漆型式幾塗幾烤: >> 1, 鉻酸鹽: >> Z, 訂單厚度: >> 0.52, 訂單重: >> 30, 重量容許率(下限): >> 10, 重量容許率(上限): >> 10, 訂單寬度: >> 914, 鍍製方式: >> AC, 鋼捲內徑: >> 508, 鋼捲下限重: >> 3, 鋼捲上限重: >> 5, 壓花條件碼: >> -, 表面花紋: >> Z, GL鋅花要求下限: >> -, GL鋅花要求上限: >> -, 綠色識別碼: >> -, 印刷輥號: >> -, 產品代碼: >> PPGI, 皮膜碼: >> -, 單位別: >> M, 油品種類: >> Z, 塗油量: >> Z, 包裝代碼: >> D4 , 保護膜碼: >> -, 客戶試片取樣型式: >> -, 調質碼: >> S, 套筒碼: >> N , 規格: >> CGCC-10, 製造標準: >> SYSCO, 表面處理劑種類: >> Z, 表面處理劑塗佈量: >> Z, 伸長率測試: >> N, 硬度測試碼: >> N, 抗拉強度測試: >> N, 降伏強度測試: >> N, 厚度變異: >> -9.8, 訂單正面顏色(五碼): >> 1R581, 正面漆膜厚: >> NOM, 正面漆塗漆型式幾塗幾烤: >> 2, 修邊碼: >> Y, 重量碼: >> AW, 鋼捲捲向: >> I, 鍍層碼: >> Z12, | H:厚度偏薄
PPGI | 2506DFD012/003 | 1. 避免客戶下單用途別與色碼不符 (用途碼:COA034, 正面色碼:1Y3111 不符)(OFP00029)-{.不符.} |  | 1. 永泰PPGI國內大宗浪板確認MOVEX鍍鋅後厚度公差AC+-0.1，BC+-0.08 (OFP00223)-{.不符.} 2. 訂單若有厚度變異，冷軋厚度公差比照烤漆計算公式 , 但最小為 1/2 公差做設定 (OFP00254)-{.不符.} 3. 高光新增備註（適用非直立式包裝）：請出口每顆鋼捲貼紅色 " 禁止疊放 " 貼紙，如果有套桶S最多2層 (OFP00366)-{.不符.} 4. "偏薄要求訂單" 鍍後厚度減 鍍後厚度下限需大於 0.02 MM,以免發生厚度不足狀況 (OFP00369)-{.不符.} | 訂單:2506DFD012/003 CPL <生產備註> 事項如下 . 除HGI/ HGL 訂單邊緣不噴油. 其餘皆側緣噴油 (RMK00285) | 訂單:2506DFD012/003 CR1 <生產備註> 事項如下 . 1.PPGI 用途 大宗浪板 (國內) COA034為偏薄設定,由冷軋厚度設定確認 (RMK00213) . 1.1.訂單 AC 鍍鋅厚度公差管制0.52mm ± 0.10 (冷軋厚度設定 0.457mm) (RMK00213) . 1.2.訂單 AC 鍍鋅厚度公差管制0.42mm ± 0.10 (冷軋厚度設定 0.359mm) (RMK00213) . 1.3.訂單 BC 鍍鋅厚度公差管制0.326mm ± 0.08 (冷軋厚度設定 0.305mm) (RMK00213) . 每組工輥生產之第一顆鋼捲, 檢查振動輥痕或砂輪痕 (RMK00307) | 訂單:2506DFD012/003 CR2 <生產備註> 事項如下 . 1.PPGI 用途 大宗浪板 (國內) COA034為偏薄設定,由冷軋厚度設定確認 (RMK00213) . 1.1.訂單 AC 鍍鋅厚度公差管制0.52mm ± 0.10 (冷軋厚度設定 0.457mm) (RMK00213) . 1.2.訂單 AC 鍍鋅厚度公差管制0.42mm ± 0.10 (冷軋厚度設定 0.359mm) (RMK00213) . 1.3.訂單 BC 鍍鋅厚度公差管制0.326mm ± 0.08 (冷軋厚度設定 0.305mm) (RMK00213) . 每組工輥生產之第一顆鋼捲, 檢查振動輥痕或砂輪痕 (RMK00307) | 訂單:2506DFD012/003 CG1 <生產備註> 事項如下 . 1.PPGI 用途 大宗浪板 (國內) COA034為偏薄設定,由冷軋厚度設定確認 (RMK00213) . 1.1.訂單 AC 鍍鋅厚度公差管制0.52mm ± 0.10 (冷軋厚度設定 0.457mm) (RMK00213) . 1.2.訂單 AC 鍍鋅厚度公差管制0.42mm ± 0.10 (冷軋厚度設定 0.359mm) (RMK00213) . 1.3.訂單 BC 鍍鋅厚度公差管制0.326mm ± 0.08 (冷軋厚度設定 0.305mm) (RMK00213) . 1.4.注意SKP+T/L伸長率請控制=1.0~1.5%！因此單已經偏薄設定。但若板形問題需加大伸長率，可繼續生產事後再請回報TED (RMK00213) | 訂單:2506DFD012/003 CG2 <生產備註> 事項如下 . 1.PPGI 用途 大宗浪板 (國內) COA034為偏薄設定,由冷軋厚度設定確認 (RMK00213) . 1.1.訂單 AC 鍍鋅厚度公差管制0.52mm ± 0.10 (冷軋厚度設定 0.457mm) (RMK00213) . 1.2.訂單 AC 鍍鋅厚度公差管制0.42mm ± 0.10 (冷軋厚度設定 0.359mm) (RMK00213) . 1.3.訂單 BC 鍍鋅厚度公差管制0.326mm ± 0.08 (冷軋厚度設定 0.305mm) (RMK00213) . 1.4.注意SKP+T/L伸長率請控制=1.0~1.5%！因此單已經偏薄設定。但若板形問題需加大伸長率，可繼續生產事後再請回報TED (RMK00213) | 訂單:2506DFD012/003 CC1 <生產備註> 事項如下 . 【疊放】出口每顆鋼捲貼紅色 " 禁止疊放 " 貼紙，如果有套桶S最多2層 (RMK-E_CHIN) . 此色為高光澤主操請注意捲起張力的提高查表 (RMK00122) . 1.本單若塗裝背面漆一律改為REVERSE COATING 例外訂單如下敘述 (RMK00163) . 2.例外訂單為R字頭超低光澤與PVDF (＞25μ)，背面漆可改 NATURE COATING，但搭配底漆避免遮蓋性不佳 (RMK00163) . 1.PPGI 用途 大宗浪板 (國內) COA034為偏薄設定,由冷軋厚度設定確認 (RMK00213) . 1.1.訂單 AC 鍍鋅厚度公差管制0.52mm ± 0.10 (冷軋厚度設定 0.457mm) (RMK00213) . 1.2.訂單 AC 鍍鋅厚度公差管制0.42mm ± 0.10 (冷軋厚度設定 0.359mm) (RMK00213) . 1.3.訂單 BC 鍍鋅厚度公差管制0.326mm ± 0.08 (冷軋厚度設定 0.305mm) (RMK00213) | 訂單:2506DFD012/003 CC2 <生產備註> 事項如下 . 【疊放】出口每顆鋼捲貼紅色 " 禁止疊放 " 貼紙，如果有套桶S最多2層 (RMK-E_CHIN) . 此色為高光澤主操請注意捲起張力的提高查表 (RMK00122) . 1.本單若塗裝背面漆一律改為REVERSE COATING 例外訂單如下敘述 (RMK00163) . 2.例外訂單為R字頭超低光澤與PVDF (＞25μ)，背面漆可改 NATURE COATING，但搭配底漆避免遮蓋性不佳 (RMK00163) . 20120627晨會決議 CC2生產 PPGI 時請使用表調 (RMK00191) . 1.PPGI 用途 大宗浪板 (國內) COA034為偏薄設定,由冷軋厚度設定確認 (RMK00213) . 1.1.訂單 AC 鍍鋅厚度公差管制0.52mm ± 0.10 (冷軋厚度設定 0.457mm) (RMK00213) . 1.2.訂單 AC 鍍鋅厚度公差管制0.42mm ± 0.10 (冷軋厚度設定 0.359mm) (RMK00213) . 1.3.訂單 BC 鍍鋅厚度公差管制0.326mm ± 0.08 (冷軋厚度設定 0.305mm) (RMK00213) | 訂單:2506DFD012/003 RCL 無 <生產備註> 事項 | 訂單:2506DFD012/003 CCPK 無 <生產備註> 事項 | 訂單:2506DFD012/003 CGQC 無 <品檢備註> 事項 | 訂單:2506DFD012/003 CCQC <品檢備註> 事項如下 . 【疊放】出口每顆鋼捲貼紅色 " 禁止疊放 " 貼紙，如果有套桶S最多2層 (RMK-E_CHIN) . 1.本單若塗裝背面漆一律改為REVERSE COATING 例外訂單如下敘述 (RMK00163) . 2.例外訂單為R字頭超低光澤與PVDF (＞25μ)，背面漆可改 NATURE COATING，但搭配底漆避免遮蓋性不佳 (RMK00163) | 訂單:2506DFD012/003 TOL 無 <生產備註> 事項 | 【疊放】出口每顆鋼捲貼紅色 " 禁止疊放 " 貼紙，如果有套桶S最多2層^^/CC1/CC2/CCQC/^^ <<.E_CHIN 2025/06/02 14:20.>> | 訂單 2506DFD012/003 修改記錄如下: 20250528 11:09:56 (21003) 退火碼: >> S1, 用途碼: >> COA034, 背面標示: >> C062, 訂單背面顏色(五碼): >> BW741, 背面漆膜厚: >> NOM, 背面漆塗漆型式幾塗幾烤: >> 1, 鉻酸鹽: >> Z, 訂單厚度: >> 0.52, 訂單重: >> 30, 重量容許率(下限): >> 10, 重量容許率(上限): >> 10, 訂單寬度: >> 914, 鍍製方式: >> AC, 鋼捲內徑: >> 508, 鋼捲下限重: >> 3, 鋼捲上限重: >> 5, 壓花條件碼: >> -, 表面花紋: >> Z, GL鋅花要求下限: >> -, GL鋅花要求上限: >> -, 綠色識別碼: >> -, 印刷輥號: >> -, 產品代碼: >> PPGI, 皮膜碼: >> -, 單位別: >> M, 油品種類: >> Z, 塗油量: >> Z, 包裝代碼: >> D4 , 保護膜碼: >> -, 客戶試片取樣型式: >> -, 調質碼: >> S, 套筒碼: >> N , 規格: >> CGCC-10, 製造標準: >> SYSCO, 表面處理劑種類: >> Z, 表面處理劑塗佈量: >> Z, 伸長率測試: >> N, 硬度測試碼: >> N, 抗拉強度測試: >> N, 降伏強度測試: >> N, 厚度變異: >> -11.6, 訂單正面顏色(五碼): >> 1Y311, 正面漆膜厚: >> NOM, 正面漆塗漆型式幾塗幾烤: >> 2, 修邊碼: >> Y, 重量碼: >> AW, 鋼捲捲向: >> I, 鍍層碼: >> Z12, 20250528 11:40:33 (21003) 厚度變異: -11.6 >> -9.8, | H:厚度偏薄
PPGL | 2506DFD014/001 | 1. 提醒：訂單厚度＜0.261，若BK 膜厚＞20U必須與TDCC討論。確認OK可不用理會 (OFP00332)-{.不符.} | 1. 薄寬硬板(T≦0.25且W≧1150)請優先選用日本熱軋鋼捲(1.8或2.01) (OFP00252)-{.不符.} 2. 需TO PP...本單有特別的軋延規定請PP注意一下SOP的備註 (OFP00261)-{.不符.} 3. 部分大陸料含B元素超過CNS規範管制，故請原料CNS規範之訂單不要配大陸料 (OFP00684)-{.不符.} | 1. 薄寬硬板(T≦0.25且W≧1150)請優先選用日本熱軋鋼捲(1.8或2.01) (OFP00252)-{.不符.} 2. 需TO PP...本單有特別的軋延規定請PP注意一下SOP的備註 (OFP00261)-{.不符.} 3. 提醒：訂單厚度＜0.261，若BK 膜厚＞20U必須與TDCC討論。確認OK可不用理會 (OFP00332)-{.不符.} 4. 部分大陸料含B元素超過CNS規範管制，故請原料CNS規範之訂單不要配大陸料 (OFP00684)-{.不符.} 5. 用途別對應選配碼不符 (用途碼:COR007, 選配碼:ON015 不符)(OFP00030)-{.不符.} | 訂單:2506DFD014/001 CPL <生產備註> 事項如下 . 除HGI/ HGL 訂單邊緣不噴油. 其餘皆側緣噴油 (RMK00285) . CNS AZ50 鍍層相當於 SYSCO AZ050 鍍層 (RMK00294) | 訂單:2506DFD014/001 CR1 <生產備註> 事項如下 . 生產FH時CR允許中波（盡量小）不可以有小邊波以利鍍鋅板形控制 (RMK00131) . CNS AZ50 鍍層相當於 SYSCO AZ050 鍍層 (RMK00294) . A.指定CR1＆CG1生產 (RMK00368) . B.弘燁烤漆屋頂背板 BC 0.216(或0.2)x1174mm FH 第一顆鋼捲外圈階梯式軋，生產時請注意下面規定 (RMK00368) . 1.先行板必須是FH，而且寬度是≧1100mm (RMK00368) . 2.若先行板排程板厚 0.28~0.35mm, 則弘燁訂單第一顆鋼捲外圈軋板厚0.307mm, 長度 100 米 (RMK00368) . 3.若先行板排程板厚 0.25~0.279mm, 則弘燁訂單第一顆鋼捲外圈軋板厚0.23mm, 長度 50 米 (RMK00368) . 4.以上邱課長與CR1邵課長研究過，請PP與CR1密切注意一下 (RMK00368) . 冷軋末Pass目標2D圖形(中波趨近 0 I-UNIT ,WS和 DS 兩隻腳 控制在-10 I-UNIT左右) (RMK00469) | 訂單:2506DFD014/001 CR2 <生產備註> 事項如下 . 生產FH時CR允許中波（盡量小）不可以有小邊波以利鍍鋅板形控制 (RMK00131) . CNS AZ50 鍍層相當於 SYSCO AZ050 鍍層 (RMK00294) . A.指定CR1＆CG1生產 (RMK00368) . B.弘燁烤漆屋頂背板 BC 0.216(或0.2)x1174mm FH 第一顆鋼捲外圈階梯式軋，生產時請注意下面規定 (RMK00368) . 1.先行板必須是FH，而且寬度是≧1100mm (RMK00368) . 2.若先行板排程板厚 0.28~0.35mm, 則弘燁訂單第一顆鋼捲外圈軋板厚0.307mm, 長度 100 米 (RMK00368) . 3.若先行板排程板厚 0.25~0.279mm, 則弘燁訂單第一顆鋼捲外圈軋板厚0.23mm, 長度 50 米 (RMK00368) . 4.以上邱課長與CR1邵課長研究過，請PP與CR1密切注意一下 (RMK00368) . 冷軋末Pass目標2D圖形(中波趨近 0 I-UNIT ,WS和 DS 兩隻腳 控制在-10 I-UNIT左右) (RMK00469) | 訂單:2506DFD014/001 CG1 <生產備註> 事項如下 . 壁板背板以一般屋頂放行標準放行 (RMK00131) . 生產FH時CR允許中波（盡量小）不可以有小邊波以利鍍鋅板形控制 (RMK00131) . CNS AZ50 鍍層相當於 SYSCO AZ050 鍍層 (RMK00294) . A.指定CR1＆CG1生產 (RMK00368) . B.弘燁烤漆屋頂背板 BC 0.216(或0.2)x1174mm FH 第一顆鋼捲外圈階梯式軋，生產時請注意下面規定 (RMK00368) . 1.先行板必須是FH，而且寬度是≧1100mm (RMK00368) . 2.若先行板排程板厚 0.28~0.35mm, 則弘燁訂單第一顆鋼捲外圈軋板厚0.307mm, 長度 100 米 (RMK00368) . 3.若先行板排程板厚 0.25~0.279mm, 則弘燁訂單第一顆鋼捲外圈軋板厚0.23mm, 長度 50 米 (RMK00368) . 4.以上邱課長與CR1邵課長研究過，請PP與CR1密切注意一下 (RMK00368) | 訂單:2506DFD014/001 CG2 <生產備註> 事項如下 . 壁板背板以一般屋頂放行標準放行 (RMK00131) . 生產FH時CR允許中波（盡量小）不可以有小邊波以利鍍鋅板形控制 (RMK00131) . CNS AZ50 鍍層相當於 SYSCO AZ050 鍍層 (RMK00294) . A.指定CR1＆CG1生產 (RMK00368) . B.弘燁烤漆屋頂背板 BC 0.216(或0.2)x1174mm FH 第一顆鋼捲外圈階梯式軋，生產時請注意下面規定 (RMK00368) . 1.先行板必須是FH，而且寬度是≧1100mm (RMK00368) . 2.若先行板排程板厚 0.28~0.35mm, 則弘燁訂單第一顆鋼捲外圈軋板厚0.307mm, 長度 100 米 (RMK00368) . 3.若先行板排程板厚 0.25~0.279mm, 則弘燁訂單第一顆鋼捲外圈軋板厚0.23mm, 長度 50 米 (RMK00368) . 4.以上邱課長與CR1邵課長研究過，請PP與CR1密切注意一下 (RMK00368) | 訂單:2506DFD014/001 CC1 <生產備註> 事項如下 . 若冷軋厚度≦0.3MM,且未加鋼套筒,請出口主操加貼"請勿堆疊"標籤 (RMK00070) . 1.本單若塗裝背面漆一律改為REVERSE COATING 例外訂單如下敘述 (RMK00163) . 2.例外訂單為R字頭超低光澤與PVDF (＞25μ)，背面漆可改 NATURE COATING，但搭配底漆避免遮蓋性不佳 (RMK00163) . ★品檢注意！JIS&CNS 訂單必須每滿50噸一定要再做一次TEST (RMK00259) . 請參考歷史塗裝條件對應色差值，調整1W0862單一MASS(不含底漆)以不低於標準 85%為底線，以達到△ L 管制±0.5 以內的目標 (RMK00399) . 【抽氣量】白色系在CC1生產時,FINISH抽氣量請設定250,如生產中發生色差b值異常升高,請股長再加大抽氣量因應 (RMK00560) | 訂單:2506DFD014/001 CC2 <生產備註> 事項如下 . 若冷軋厚度≦0.3MM,且未加鋼套筒,請出口主操加貼"請勿堆疊"標籤 (RMK00070) . 1.本單若塗裝背面漆一律改為REVERSE COATING 例外訂單如下敘述 (RMK00163) . 2.例外訂單為R字頭超低光澤與PVDF (＞25μ)，背面漆可改 NATURE COATING，但搭配底漆避免遮蓋性不佳 (RMK00163) . ★品檢注意！JIS&CNS 訂單必須每滿50噸一定要再做一次TEST (RMK00259) . 請參考歷史塗裝條件對應色差值，調整1W0862單一MASS(不含底漆)以不低於標準 85%為底線，以達到△ L 管制±0.5 以內的目標 (RMK00399) . 【抽氣量】白色系在CC1生產時,FINISH抽氣量請設定250,如生產中發生色差b值異常升高,請股長再加大抽氣量因應 (RMK00560) | 訂單:2506DFD014/001 RCL 無 <生產備註> 事項 | 訂單:2506DFD014/001 CCPK 無 <生產備註> 事項 | 訂單:2506DFD014/001 CGQC <品檢備註> 事項如下 . CNS AZ50 鍍層相當於 SYSCO AZ050 鍍層 (RMK00294) | 訂單:2506DFD014/001 CCQC <品檢備註> 事項如下 . 1.本單若塗裝背面漆一律改為REVERSE COATING 例外訂單如下敘述 (RMK00163) . 2.例外訂單為R字頭超低光澤與PVDF (＞25μ)，背面漆可改 NATURE COATING，但搭配底漆避免遮蓋性不佳 (RMK00163) . ★品檢注意！JIS&CNS 訂單必須每滿50噸一定要再做一次TEST (RMK00259) . 請參考歷史塗裝條件對應色差值，調整1W0862單一MASS(不含底漆)以不低於標準 85%為底線，以達到△ L 管制±0.5 以內的目標 (RMK00399) | 訂單:2506DFD014/001 TOL 無 <生產備註> 事項 |  | 訂單 2506DFD014/001 修改記錄如下: 20250529 10:54:58 (21003) 退火碼: >> H2, 用途碼: >> COR007, 背面標示: >> C817, 訂單背面顏色(五碼): >> BW736, 背面漆膜厚: >> NOM, 背面漆塗漆型式幾塗幾烤: >> 1, 鉻酸鹽: >> Z, 訂單厚度: >> 0.2, 訂單重: >> 40, 重量容許率(下限): >> 10, 重量容許率(上限): >> 10, 訂單寬度: >> 1230, 鍍製方式: >> BC, 鋼捲內徑: >> 508, 鋼捲下限重: >> 3, 鋼捲上限重: >> 5, 壓花條件碼: >> -, 表面花紋: >> R, 綠色識別碼: >> -, 印刷輥號: >> -, 產品代碼: >> PPGL, 皮膜碼: >> -, 單位別: >> M, 油品種類: >> Z, 塗油量: >> Z, 包裝代碼: >> D2 , 保護膜碼: >> -, 客戶試片取樣型式: >> -, 調質碼: >> S, 套筒碼: >> P , 規格: >> CGLC570-10, 製造標準: >> CNS, 表面處理劑種類: >> Z, 表面處理劑塗佈量: >> Z, 伸長率測試: >> N, 硬度測試碼: >> N, 抗拉強度測試: >> N, 降伏強度測試: >> N, 厚度變異: >> 0, 訂單正面顏色(五碼): >> 1W086, 正面漆膜厚: >> NOM, 正面漆塗漆型式幾塗幾烤: >> 2, 修邊碼: >> Y, 重量碼: >> AW, 鋼捲捲向: >> I, 鍍層碼: >> AZ50, | *:
PPGL | 2506DFD014/002 | 1. 單捲限重檢核 (原料重:16.5~21.5, 分切困難:20.00~21.00, 單捲限重:4.00~5.00)(OFP00031)-{.不符.} | 1. 部分大陸料含B元素超過CNS規範管制，故請原料CNS規範之訂單不要配大陸料 (OFP00684)-{.不符.} | 1. 1W08 系≧25U者確認料號若非1W0862 需於 RMK00399&400 將色碼加入 (OFP00487)-{.不符.} 2. 部分大陸料含B元素超過CNS規範管制，故請原料CNS規範之訂單不要配大陸料 (OFP00684)-{.不符.} | 訂單:2506DFD014/002 CPL <生產備註> 事項如下 . 除HGI/ HGL 訂單邊緣不噴油. 其餘皆側緣噴油 (RMK00285) | 訂單:2506DFD014/002 CR1 無 <生產備註> 事項 | 訂單:2506DFD014/002 CR2 無 <生產備註> 事項 | 訂單:2506DFD014/002 CG1 <生產備註> 事項如下 . 平板類,鍍鋅生產時SKIN PASS & T/L 請依據鍍鋅標準規定生產 (RMK00100) . 鍍鋅表面不可有鋅痕、壓痕、凹陷、及刮傷 、應變痕等。 (RMK00100) . 出口鋼捲盤捲後目視不允許有鼓起. (RMK00100) | 訂單:2506DFD014/002 CG2 <生產備註> 事項如下 . 平板類,鍍鋅生產時SKIN PASS & T/L 請依據鍍鋅標準規定生產 (RMK00100) . 鍍鋅表面不可有鋅痕、壓痕、凹陷、及刮傷 、應變痕等。 (RMK00100) . 出口鋼捲盤捲後目視不允許有鼓起. (RMK00100) | 訂單:2506DFD014/002 CC1 <生產備註> 事項如下 . 【分切限重確認】HR 16.5～21.5 T 分切 4~5 T OK (RMK-E_CHIN) . 1.本單若塗裝背面漆一律改為REVERSE COATING 例外訂單如下敘述 (RMK00163) . 2.例外訂單為R字頭超低光澤與PVDF (＞25μ)，背面漆可改 NATURE COATING，但搭配底漆避免遮蓋性不佳 (RMK00163) . 弘曄戶外壁板可允許兩邊有背漆轉印，但是必須管制"單邊"≦5 mm (RMK00254) . ★品檢注意！JIS&CNS 訂單必須每滿50噸一定要再做一次TEST (RMK00259) . * 可允許單邊背面漆轉印 (RMK00350) . * 允許兩邊有背漆轉印，但是必須管制"單邊"≦5 mm (RMK00350) . 請參考歷史塗裝條件對應色差值，調整1W0862單一MASS(不含底漆)以不低於標準 85%為底線，以達到△ L 管制±0.5 以內的目標 (RMK00399) . 【抽氣量】白色系在CC1生產時,FINISH抽氣量請設定250,如生產中發生色差b值異常升高,請股長再加大抽氣量因應 (RMK00560) | 訂單:2506DFD014/002 CC2 <生產備註> 事項如下 . 【分切限重確認】HR 16.5～21.5 T 分切 4~5 T OK (RMK-E_CHIN) . 1.本單若塗裝背面漆一律改為REVERSE COATING 例外訂單如下敘述 (RMK00163) . 2.例外訂單為R字頭超低光澤與PVDF (＞25μ)，背面漆可改 NATURE COATING，但搭配底漆避免遮蓋性不佳 (RMK00163) . 弘曄戶外壁板可允許兩邊有背漆轉印，但是必須管制"單邊"≦5 mm (RMK00254) . ★品檢注意！JIS&CNS 訂單必須每滿50噸一定要再做一次TEST (RMK00259) . * 可允許單邊背面漆轉印 (RMK00350) . * 允許兩邊有背漆轉印，但是必須管制"單邊"≦5 mm (RMK00350) . 請參考歷史塗裝條件對應色差值，調整1W0862單一MASS(不含底漆)以不低於標準 85%為底線，以達到△ L 管制±0.5 以內的目標 (RMK00399) . 【抽氣量】白色系在CC1生產時,FINISH抽氣量請設定250,如生產中發生色差b值異常升高,請股長再加大抽氣量因應 (RMK00560) | 訂單:2506DFD014/002 RCL 無 <生產備註> 事項 | 訂單:2506DFD014/002 CCPK 無 <生產備註> 事項 | 訂單:2506DFD014/002 CGQC 無 <品檢備註> 事項 | 訂單:2506DFD014/002 CCQC <品檢備註> 事項如下 . 【分切限重確認】HR 16.5～21.5 T 分切 4~5 T OK (RMK-E_CHIN) . 1.本單若塗裝背面漆一律改為REVERSE COATING 例外訂單如下敘述 (RMK00163) . 2.例外訂單為R字頭超低光澤與PVDF (＞25μ)，背面漆可改 NATURE COATING，但搭配底漆避免遮蓋性不佳 (RMK00163) . 弘曄戶外壁板可允許兩邊有背漆轉印，但是必須管制"單邊"≦5 mm (RMK00254) . ★品檢注意！JIS&CNS 訂單必須每滿50噸一定要再做一次TEST (RMK00259) . * 可允許單邊背面漆轉印 (RMK00350) . * 允許兩邊有背漆轉印，但是必須管制"單邊"≦5 mm (RMK00350) . 請參考歷史塗裝條件對應色差值，調整1W0862單一MASS(不含底漆)以不低於標準 85%為底線，以達到△ L 管制±0.5 以內的目標 (RMK00399) | 訂單:2506DFD014/002 TOL 無 <生產備註> 事項 | 【分切限重確認】HR 16.5～21.5 T 分切 4~5 T OK^^/CC1/CC2/CCQC/ <<.E_CHIN 2025/06/02 13:04.>> | 訂單 2506DFD014/002 修改記錄如下: 20250529 10:55:29 (21003) 退火碼: >> S1, 用途碼: >> CIA008, 背面標示: >> C844, 訂單背面顏色(五碼): >> BW736, 背面漆膜厚: >> NOM, 背面漆塗漆型式幾塗幾烤: >> 1, 鉻酸鹽: >> Z, 訂單厚度: >> 0.326, 訂單重: >> 15, 重量容許率(下限): >> 10, 重量容許率(上限): >> 10, 訂單寬度: >> 1010, 鍍製方式: >> BC, 鋼捲內徑: >> 508, 鋼捲下限重: >> 4, 鋼捲上限重: >> 5, 壓花條件碼: >> -, 表面花紋: >> R, GL鋅花要求下限: >> 0, GL鋅花要求上限: >> 0, 綠色識別碼: >> -, 印刷輥號: >> -, 產品代碼: >> PPGL, 皮膜碼: >> -, 單位別: >> M, 油品種類: >> Z, 塗油量: >> Z, 包裝代碼: >> D2 , 保護膜碼: >> -, 客戶試片取樣型式: >> -, 調質碼: >> S, 套筒碼: >> P , 規格: >> CGLCC-20, 製造標準: >> CNS, 表面處理劑種類: >> Z, 表面處理劑塗佈量: >> Z, 伸長率測試: >> N, 硬度測試碼: >> N, 抗拉強度測試: >> N, 降伏強度測試: >> N, 厚度變異: >> 0, 訂單正面顏色(五碼): >> 1W08Q, 正面漆膜厚: >> 25, 正面漆塗漆型式幾塗幾烤: >> 2, 修邊碼: >> Y, 重量碼: >> AW, 鋼捲捲向: >> I, 鍍層碼: >> AZ150, | *:
PPGL | 2506DFD017/001 | 1. 提醒：CNS 第三類保固 PPGL AZ150（含）以上，PPGI Z27 （含）以上 TOP ≧25U , BK 兩層塗裝 (OFP00448)-{.不符.} 2. 再三提醒確認！CNS &JIS 塗裝 PVDF 需要"3類"耐候等級。並注意鍍層或膜厚是否符合.... (OFP00568)-{.不符.} 3. 再三提醒確認！CNS&JIS塗裝 PVDF 需要"3類"耐候等級。並注意鍍層或膜厚是否符合.... (OFP00569)-{.不符.} 4. ●依旭台背面（正面漆塗料）發泡黏著性不佳（CC250503），要確認背面是否要發泡● (OFP00739)-{.不符.} | 1. 部分大陸料含B元素超過CNS規範管制，故請原料CNS規範之訂單不要配大陸料 (OFP00684)-{.不符.} | 1. 因多PASS的烤漆單位長度是SHOW末 PASS，所以各PASS單位長度需自己算並註記於備註 (OFP00431)-{.不符.} 2. 提醒：CNS 第三類保固 PPGL AZ150（含）以上，PPGI Z27 （含）以上 TOP ≧25U , BK 兩層塗裝 (OFP00448)-{.不符.} 3. 再三提醒確認！CNS &JIS 塗裝 PVDF 需要"3類"耐候等級。並注意鍍層或膜厚是否符合.... (OFP00568)-{.不符.} 4. 再三提醒確認！CNS&JIS塗裝 PVDF 需要"3類"耐候等級。並注意鍍層或膜厚是否符合.... (OFP00569)-{.不符.} 5. 部分大陸料含B元素超過CNS規範管制，故請原料CNS規範之訂單不要配大陸料 (OFP00684)-{.不符.} 6. ●依旭台背面（正面漆塗料）發泡黏著性不佳（CC250503），要確認背面是否要發泡● (OFP00739)-{.不符.} | 訂單:2506DFD017/001 CPL <生產備註> 事項如下 . 本單為烤漆背面大於等於25μ塗裝，軋延後不允許毛邊，請CPL注意修邊狀況 (RMK00124) . 【邊緣品質】此為烤漆背面25μ訂單，請加強檢視鋼捲：邊緣殘剪、側緣鋅渣或毛邊，因為會導致烤漆背面漆轉印正面 (RMK00126) . 除HGI/ HGL 訂單邊緣不噴油. 其餘皆側緣噴油 (RMK00285) | 訂單:2506DFD017/001 CR1 <生產備註> 事項如下 . 【邊緣品質】此為烤漆背面25μ訂單，請加強檢視鋼捲：邊緣殘剪、側緣鋅渣或毛邊，因為會導致烤漆背面漆轉印正面 (RMK00126) | 訂單:2506DFD017/001 CR2 <生產備註> 事項如下 . 【邊緣品質】此為烤漆背面25μ訂單，請加強檢視鋼捲：邊緣殘剪、側緣鋅渣或毛邊，因為會導致烤漆背面漆轉印正面 (RMK00126) | 訂單:2506DFD017/001 CG1 <生產備註> 事項如下 . 平板類,鍍鋅生產時SKIN PASS & T/L 請依據鍍鋅標準規定生產 (RMK00100) . 鍍鋅表面不可有鋅痕、壓痕、凹陷、及刮傷 、應變痕等。 (RMK00100) . 出口鋼捲盤捲後目視不允許有鼓起. (RMK00100) . 【邊緣品質】此為烤漆背面25μ訂單，請加強檢視鋼捲：邊緣殘剪、側緣鋅渣或毛邊，因為會導致烤漆背面漆轉印正面 (RMK00126) . 本單於烤漆正背面都塗裝正面漆，因此鍍鋅請管制背面表面品質比照正面 (RMK00363) | 訂單:2506DFD017/001 CG2 <生產備註> 事項如下 . 平板類,鍍鋅生產時SKIN PASS & T/L 請依據鍍鋅標準規定生產 (RMK00100) . 鍍鋅表面不可有鋅痕、壓痕、凹陷、及刮傷 、應變痕等。 (RMK00100) . 出口鋼捲盤捲後目視不允許有鼓起. (RMK00100) . 【邊緣品質】此為烤漆背面25μ訂單，請加強檢視鋼捲：邊緣殘剪、側緣鋅渣或毛邊，因為會導致烤漆背面漆轉印正面 (RMK00126) . 本單於烤漆正背面都塗裝正面漆，因此鍍鋅請管制背面表面品質比照正面 (RMK00363) | 訂單:2506DFD017/001 CC1 <生產備註> 事項如下 . 【第二 PASS】單位長度 中心值=173 m/t ，min~Max=164~183 m/t (RMK-E_CHIN) . 【第一 PASS】單位長度 中心值=178 m/t ，min~Max=168~187 m/t (RMK-E_CHIN) . 【邊緣品質】此為烤漆背面25μ訂單，請加強檢視鋼捲：邊緣殘剪、側緣鋅渣或毛邊，因為會導致烤漆背面漆轉印正面 (RMK00126) . 1.本單若塗裝背面漆一律改為REVERSE COATING 例外訂單如下敘述 (RMK00163) . 2.例外訂單為R字頭超低光澤與PVDF (＞25μ)，背面漆可改 NATURE COATING，但搭配底漆避免遮蓋性不佳 (RMK00163) . ★品檢注意！JIS&CNS 訂單必須每滿50噸一定要再做一次TEST (RMK00259) . 【PMT】本單面漆為"PVDF"，經會議決議需量測板溫並記錄之。每一張排程需量測一次否則追究責任 (RMK00503) . 【線速度】注意！凡塗1PU304者 LS不得超過 30mpm (RMK00522) | 訂單:2506DFD017/001 CC2 <生產備註> 事項如下 . 【第二 PASS】單位長度 中心值=173 m/t ，min~Max=164~183 m/t (RMK-E_CHIN) . 【第一 PASS】單位長度 中心值=178 m/t ，min~Max=168~187 m/t (RMK-E_CHIN) . 【邊緣品質】此為烤漆背面25μ訂單，請加強檢視鋼捲：邊緣殘剪、側緣鋅渣或毛邊，因為會導致烤漆背面漆轉印正面 (RMK00126) . 1.本單若塗裝背面漆一律改為REVERSE COATING 例外訂單如下敘述 (RMK00163) . 2.例外訂單為R字頭超低光澤與PVDF (＞25μ)，背面漆可改 NATURE COATING，但搭配底漆避免遮蓋性不佳 (RMK00163) . ★品檢注意！JIS&CNS 訂單必須每滿50噸一定要再做一次TEST (RMK00259) . 【PMT】本單面漆為"PVDF"，經會議決議需量測板溫並記錄之。每一張排程需量測一次否則追究責任 (RMK00503) . 【線速度】注意！凡塗1PU304者 LS不得超過 30mpm (RMK00522) | 訂單:2506DFD017/001 RCL 無 <生產備註> 事項 | 訂單:2506DFD017/001 CCPK 無 <生產備註> 事項 | 訂單:2506DFD017/001 CGQC <品檢備註> 事項如下 . 【邊緣品質】此為烤漆背面25μ訂單，請加強檢視鋼捲：邊緣殘剪、側緣鋅渣或毛邊，因為會導致烤漆背面漆轉印正面 (RMK00126) . 本單於烤漆正背面都塗裝正面漆，因此鍍鋅請管制背面表面品質比照正面 (RMK00363) | 訂單:2506DFD017/001 CCQC <品檢備註> 事項如下 . 【第二 PASS】單位長度 中心值=173 m/t ，min~Max=164~183 m/t (RMK-E_CHIN) . 【第一 PASS】單位長度 中心值=178 m/t ，min~Max=168~187 m/t (RMK-E_CHIN) . 【邊緣品質】此為烤漆背面25μ訂單，請加強檢視鋼捲：邊緣殘剪、側緣鋅渣或毛邊，因為會導致烤漆背面漆轉印正面 (RMK00126) . 1.本單若塗裝背面漆一律改為REVERSE COATING 例外訂單如下敘述 (RMK00163) . 2.例外訂單為R字頭超低光澤與PVDF (＞25μ)，背面漆可改 NATURE COATING，但搭配底漆避免遮蓋性不佳 (RMK00163) . ★品檢注意！JIS&CNS 訂單必須每滿50噸一定要再做一次TEST (RMK00259) . 【PMT】本單面漆為"PVDF"，經會議決議需量測板溫並記錄之。每一張排程需量測一次否則追究責任 (RMK00503) . 【線速度】注意！凡塗1PU304者 LS不得超過 30mpm (RMK00522) | 訂單:2506DFD017/001 TOL 無 <生產備註> 事項 | 【第一 PASS】單位長度 中心值=178 m/t ，min~Max=168~187 m/t^^/CC1/CC2/CCQC/ <<.E_CHIN 2025/06/12 10:23.>> 【第二 PASS】單位長度 中心值=173 m/t ，min~Max=164~183 m/t^^/CC1/CC2/CCQC/^^ <<.E_CHIN 2025/06/12 10:24.>> | 訂單 2506DFD017/001 修改記錄如下: 20250529 16:57:59 (24020) 退火碼: >> S1, 用途碼: >> CHA008, 背面標示: >> S000, 訂單背面顏色(五碼): >> FY58Z, 背面漆膜厚: >> 30, 背面漆塗漆型式幾塗幾烤: >> 2, 鉻酸鹽: >> Z, 訂單厚度: >> 0.6, 訂單重: >> 14, 重量容許率(下限): >> 10, 重量容許率(上限): >> 10, 訂單寬度: >> 1219, 鍍製方式: >> AC, 鋼捲內徑: >> 508, 鋼捲下限重: >> 3.5, 鋼捲上限重: >> 5, 壓花條件碼: >> -, 表面花紋: >> R, 綠色識別碼: >> -, 印刷輥號: >> -, 產品代碼: >> PPGL, 皮膜碼: >> -, 單位別: >> M, 油品種類: >> Z, 塗油量: >> Z, 包裝代碼: >> D2 , 保護膜碼: >> -, 客戶試片取樣型式: >> -, 調質碼: >> S, 套筒碼: >> P , 規格: >> CGLC400-33, 製造標準: >> CNS, 表面處理劑種類: >> Z, 表面處理劑塗佈量: >> Z, 伸長率測試: >> N, 硬度測試碼: >> N, 抗拉強度測試: >> N, 降伏強度測試: >> N, 厚度變異: >> 0, 訂單正面顏色(五碼): >> FL48V, 正面漆膜厚: >> 60MIN, 正面漆塗漆型式幾塗幾烤: >> 2, 修邊碼: >> Y, 重量碼: >> AW, 鋼捲捲向: >> I, 鍍層碼: >> AZ150, 20250603 16:24:59 (24020) 用途碼: CHA008 >> CIA008, 20250610 13:26:32 (24020) 規格: CGLC400-33 >> CGLCC-10, 20250611 09:31:50 (24020) 規格: CGLCC-10 >> CGLCC-33, | *: | [訂單訊息通知] 2025/06/05 下午 01:54:50 *** (秦大維 >> 通知 >> Sam Xiao) 訊息 : 備註中"此張訂單有指定鋼捲，請使用以下鋼號之鋼捲 4011231/0002"。經查該鋼捲 A792MCQ 要轉入本單 CGLC400！確定嗎？ [訂單訊息通知] 2025/06/12 上午 10:29:37 *** (秦大維 >> 通知 >> Sam Xiao) 訊息 : 依旭台背面（正面漆塗料）發泡黏著性不佳（CC250503），要確認背面是否要發泡 [訂單訊息通知] 2025/06/16 下午 12:01:47 *** (蕭豪輝 >> 通知 >> Edwy Chin, YuLung Kung, B.S. Wan, Julian Liu, Sony Su, YunTung Li) 訊息 : 與客戶確認後，確定背面不發泡
PPGL | 2506DFD018/001 | 1. 單捲限重檢核 (原料重:15~20, 分切困難:16.00~16.80,19.60~20, 單捲限重:2.80~3.20)(OFP00031)-{.不符.} | 1. 部分大陸料含B元素超過CNS規範管制，故請原料CNS規範之訂單不要配大陸料 (OFP00684)-{.不符.} | 1. 部分大陸料含B元素超過CNS規範管制，故請原料CNS規範之訂單不要配大陸料 (OFP00684)-{.不符.} 2. ※除屋頂背板與超薄屋頂背板外，寬度公差恢復原始設定※ (OFP00730)-{.不符.} | 訂單:2506DFD018/001 CPL <生產備註> 事項如下 . 除HGI/ HGL 訂單邊緣不噴油. 其餘皆側緣噴油 (RMK00285) . CNS AZ70 鍍層相當於 SYSCO AZ070 鍍層 (RMK00295) | 訂單:2506DFD018/001 CR1 <生產備註> 事項如下 . 【烤漆成品目標寬度】郁潔曰：目標寬度912mm~914mm (RMK-E_CHIN) . 完軋寬度超出管制值上限≦2mm時,冷軋繼續生產並填寫品質異常通報單給鍍鋅線,以便調整張力與板溫 (RMK00278) . CNS AZ70 鍍層相當於 SYSCO AZ070 鍍層 (RMK00295) | 訂單:2506DFD018/001 CR2 <生產備註> 事項如下 . 【烤漆成品目標寬度】郁潔曰：目標寬度912mm~914mm (RMK-E_CHIN) . 完軋寬度超出管制值上限≦2mm時,冷軋繼續生產並填寫品質異常通報單給鍍鋅線,以便調整張力與板溫 (RMK00278) . CNS AZ70 鍍層相當於 SYSCO AZ070 鍍層 (RMK00295) | 訂單:2506DFD018/001 CG1 <生產備註> 事項如下 . 【烤漆成品目標寬度】郁潔曰：目標寬度912mm~914mm (RMK-E_CHIN) . 弓形度、 波高、 急峻度,每顆鋼捲皆須詳細記錄. (RMK00058) . 平板類,鍍鋅生產時SKIN PASS & T/L 請依據鍍鋅標準規定生產. (RMK00058) . 每二顆母鋼捲需切2M板量測急峻度,並記錄於外觀檢查記錄表內. (RMK00058) . 出口鋼捲盤捲後目視不允許有鼓起. (RMK00058) | 訂單:2506DFD018/001 CG2 <生產備註> 事項如下 . 【烤漆成品目標寬度】郁潔曰：目標寬度912mm~914mm (RMK-E_CHIN) . 弓形度、 波高、 急峻度,每顆鋼捲皆須詳細記錄. (RMK00058) . 平板類,鍍鋅生產時SKIN PASS & T/L 請依據鍍鋅標準規定生產. (RMK00058) . 每二顆母鋼捲需切2M板量測急峻度,並記錄於外觀檢查記錄表內. (RMK00058) . 出口鋼捲盤捲後目視不允許有鼓起. (RMK00058) | 訂單:2506DFD018/001 CC1 <生產備註> 事項如下 . 【分切】郁潔曰：.限重2.8~3.2，最後一顆可不依限重 (RMK-E_CHIN) . 【烤漆成品目標寬度】郁潔曰：目標寬度912mm~914mm (RMK-E_CHIN) . 使用紙套筒請出口主操注意調整張力設定 背面標示要記得噴印. (RMK00058) . 每顆母鋼捲需切2M板量測急峻度,並記錄於報表內. (RMK00058) . 表面要求嚴格,不允許鋅痕,線痕,壓痕,樹皮(曾被訴賠)...等缺陷. (RMK00058) . 室內隔間用料2邊7MM以內允許輕微缺陷,如邊緣應變痕,點狀未著漆,亮痕… (RMK00058) . 1.本單若塗裝背面漆一律改為REVERSE COATING 例外訂單如下敘述 (RMK00163) . 2.例外訂單為R字頭超低光澤與PVDF (＞25μ)，背面漆可改 NATURE COATING，但搭配底漆避免遮蓋性不佳 (RMK00163) . ★品檢注意！JIS&CNS 訂單必須每滿50噸一定要再做一次TEST (RMK00259) . 【抽氣量】白色系在CC1生產時,FINISH抽氣量請設定250,如生產中發生色差b值異常升高,請股長再加大抽氣量因應 (RMK00560) | 訂單:2506DFD018/001 CC2 <生產備註> 事項如下 . 【分切】郁潔曰：.限重2.8~3.2，最後一顆可不依限重 (RMK-E_CHIN) . 【烤漆成品目標寬度】郁潔曰：目標寬度912mm~914mm (RMK-E_CHIN) . 使用紙套筒請出口主操注意調整張力設定 背面標示要記得噴印. (RMK00058) . 每顆母鋼捲需切2M板量測急峻度,並記錄於報表內. (RMK00058) . 表面要求嚴格,不允許鋅痕,線痕,壓痕,樹皮(曾被訴賠)...等缺陷. (RMK00058) . 室內隔間用料2邊7MM以內允許輕微缺陷,如邊緣應變痕,點狀未著漆,亮痕… (RMK00058) . 1.本單若塗裝背面漆一律改為REVERSE COATING 例外訂單如下敘述 (RMK00163) . 2.例外訂單為R字頭超低光澤與PVDF (＞25μ)，背面漆可改 NATURE COATING，但搭配底漆避免遮蓋性不佳 (RMK00163) . ★品檢注意！JIS&CNS 訂單必須每滿50噸一定要再做一次TEST (RMK00259) . 【抽氣量】白色系在CC1生產時,FINISH抽氣量請設定250,如生產中發生色差b值異常升高,請股長再加大抽氣量因應 (RMK00560) | 訂單:2506DFD018/001 RCL 無 <生產備註> 事項 | 訂單:2506DFD018/001 CCPK 無 <生產備註> 事項 | 訂單:2506DFD018/001 CGQC <品檢備註> 事項如下 . 【烤漆成品目標寬度】郁潔曰：目標寬度912mm~914mm (RMK-E_CHIN) . 弓形度、 波高、 急峻度,每顆鋼捲皆須詳細記錄. (RMK00058) . 每二顆母鋼捲需切2M板量測急峻度,並記錄於外觀檢查記錄表內. (RMK00058) . 出口鋼捲盤捲後目視不允許有鼓起. (RMK00058) | 訂單:2506DFD018/001 CCQC <品檢備註> 事項如下 . 【分切】郁潔曰：.限重2.8~3.2，最後一顆可不依限重 (RMK-E_CHIN) . 【烤漆成品目標寬度】郁潔曰：目標寬度912mm~914mm (RMK-E_CHIN) . 1.本單若塗裝背面漆一律改為REVERSE COATING 例外訂單如下敘述 (RMK00163) . 2.例外訂單為R字頭超低光澤與PVDF (＞25μ)，背面漆可改 NATURE COATING，但搭配底漆避免遮蓋性不佳 (RMK00163) . ★品檢注意！JIS&CNS 訂單必須每滿50噸一定要再做一次TEST (RMK00259) | 訂單:2506DFD018/001 TOL 無 <生產備註> 事項 | 【烤漆成品目標寬度】郁潔曰：目標寬度912mm~914mm^^/CR1/CR2/CG1/CG2/CC1/CC2/CGQC/CCQC/ <<.E_CHIN 2025/06/05 10:48.>> 【分切】郁潔曰：.限重2.8~3.2，最後一顆可不依限重^^/CC1/CC2/CCQC/ <<.E_CHIN 2025/06/05 10:55.>> | 訂單 2506DFD018/001 修改記錄如下: 20250602 09:04:06 (24025) 退火碼: >> S1, 用途碼: >> CIA007, 背面標示: >> C008, 訂單背面顏色(五碼): >> BW736, 背面漆膜厚: >> NOM, 背面漆塗漆型式幾塗幾烤: >> 1, 鉻酸鹽: >> Z, 訂單厚度: >> 0.376, 訂單重: >> 55, 重量容許率(下限): >> 10, 重量容許率(上限): >> 10, 訂單寬度: >> 911, 鍍製方式: >> BC, 鋼捲內徑: >> 508, 鋼捲下限重: >> 2.8, 鋼捲上限重: >> 3.2, 壓花條件碼: >> -, 表面花紋: >> R, 綠色識別碼: >> -, 印刷輥號: >> -, 產品代碼: >> PPGL, 皮膜碼: >> -, 單位別: >> M, 油品種類: >> Z, 塗油量: >> Z, 包裝代碼: >> S4 , 保護膜碼: >> -, 客戶試片取樣型式: >> -, 調質碼: >> S, 套筒碼: >> P , 規格: >> CGLC400-10, 製造標準: >> CNS, 表面處理劑種類: >> Z, 表面處理劑塗佈量: >> Z, 伸長率測試: >> N, 硬度測試碼: >> N, 抗拉強度測試: >> N, 降伏強度測試: >> N, 厚度變異: >> 0, 訂單正面顏色(五碼): >> LW366, 正面漆膜厚: >> 25, 正面漆塗漆型式幾塗幾烤: >> 2, 修邊碼: >> Y, 重量碼: >> AW, 鋼捲捲向: >> I, 鍍層碼: >> AZ70, | *:
PPGL | 2506DFD018/002 | 1. 單捲限重檢核 (原料重:15~20, 分切困難:17.20~19.00, 單捲限重:3.80~4.30)(OFP00031)-{.不符.} | 1. 部分大陸料含B元素超過CNS規範管制，故請原料CNS規範之訂單不要配大陸料 (OFP00684)-{.不符.} | 1. 部分大陸料含B元素超過CNS規範管制，故請原料CNS規範之訂單不要配大陸料 (OFP00684)-{.不符.} | 訂單:2506DFD018/002 CPL <生產備註> 事項如下 . 除HGI/ HGL 訂單邊緣不噴油. 其餘皆側緣噴油 (RMK00285) . CNS AZ70 鍍層相當於 SYSCO AZ070 鍍層 (RMK00295) | 訂單:2506DFD018/002 CR1 <生產備註> 事項如下 . 【烤漆成品目標寬度】郁潔曰：目標寬度912mm~914mm (RMK-E_CHIN) . 完軋寬度超出管制值上限≦2mm時,冷軋繼續生產並填寫品質異常通報單給鍍鋅線,以便調整張力與板溫 (RMK00278) . CNS AZ70 鍍層相當於 SYSCO AZ070 鍍層 (RMK00295) | 訂單:2506DFD018/002 CR2 <生產備註> 事項如下 . 【烤漆成品目標寬度】郁潔曰：目標寬度912mm~914mm (RMK-E_CHIN) . 完軋寬度超出管制值上限≦2mm時,冷軋繼續生產並填寫品質異常通報單給鍍鋅線,以便調整張力與板溫 (RMK00278) . CNS AZ70 鍍層相當於 SYSCO AZ070 鍍層 (RMK00295) | 訂單:2506DFD018/002 CG1 <生產備註> 事項如下 . 【烤漆成品目標寬度】郁潔曰：目標寬度912mm~914mm (RMK-E_CHIN) . 弓形度、 波高、 急峻度,每顆鋼捲皆須詳細記錄. (RMK00058) . 平板類,鍍鋅生產時SKIN PASS & T/L 請依據鍍鋅標準規定生產. (RMK00058) . 每二顆母鋼捲需切2M板量測急峻度,並記錄於外觀檢查記錄表內. (RMK00058) . 出口鋼捲盤捲後目視不允許有鼓起. (RMK00058) | 訂單:2506DFD018/002 CG2 <生產備註> 事項如下 . 【烤漆成品目標寬度】郁潔曰：目標寬度912mm~914mm (RMK-E_CHIN) . 弓形度、 波高、 急峻度,每顆鋼捲皆須詳細記錄. (RMK00058) . 平板類,鍍鋅生產時SKIN PASS & T/L 請依據鍍鋅標準規定生產. (RMK00058) . 每二顆母鋼捲需切2M板量測急峻度,並記錄於外觀檢查記錄表內. (RMK00058) . 出口鋼捲盤捲後目視不允許有鼓起. (RMK00058) | 訂單:2506DFD018/002 CC1 <生產備註> 事項如下 . 【分切】郁潔曰：限重3.8~4.3，最後一顆可不依限重（不得超過 4.3噸） (RMK-E_CHIN) . 【烤漆成品目標寬度】郁潔曰：目標寬度912mm~914mm (RMK-E_CHIN) . 使用紙套筒請出口主操注意調整張力設定 背面標示要記得噴印. (RMK00058) . 每顆母鋼捲需切2M板量測急峻度,並記錄於報表內. (RMK00058) . 表面要求嚴格,不允許鋅痕,線痕,壓痕,樹皮(曾被訴賠)...等缺陷. (RMK00058) . 室內隔間用料2邊7MM以內允許輕微缺陷,如邊緣應變痕,點狀未著漆,亮痕… (RMK00058) . 1.本單若塗裝背面漆一律改為REVERSE COATING 例外訂單如下敘述 (RMK00163) . 2.例外訂單為R字頭超低光澤與PVDF (＞25μ)，背面漆可改 NATURE COATING，但搭配底漆避免遮蓋性不佳 (RMK00163) . ★品檢注意！JIS&CNS 訂單必須每滿50噸一定要再做一次TEST (RMK00259) . 【塗裝室】注意！抗靜電塗料請用濾網，不要用濾心。以免導電骨材濾光光影響阻抗值 (RMK00564) . 【終端客戶色差特別管制】色差值要求於2020/11/12會議中決議與客戶確認板△E≦0.6與目視管理確認 (RMK00573) . 【塗裝室】面漆為抗靜電塗料其中包含導電骨材，因此不得用濾心要改用濾網。注意！膜厚過低會影響阻抗值。 (RMK00574) . 【TEST ROOM】生產前請向實驗室借量測電阻用的機子 ！ (RMK00574) . 【阻抗值】若沒特別要求，阻抗請管制管制10^6 ~ 10^9 Ω/□ (RMK00574) . 為避免T/L WAX 堆積,此色生產請加開FINISH W/Q 空氣刮刀 (RMK00641) | 訂單:2506DFD018/002 CC2 <生產備註> 事項如下 . 【分切】郁潔曰：限重3.8~4.3，最後一顆可不依限重（不得超過 4.3噸） (RMK-E_CHIN) . 【烤漆成品目標寬度】郁潔曰：目標寬度912mm~914mm (RMK-E_CHIN) . 使用紙套筒請出口主操注意調整張力設定 背面標示要記得噴印. (RMK00058) . 每顆母鋼捲需切2M板量測急峻度,並記錄於報表內. (RMK00058) . 表面要求嚴格,不允許鋅痕,線痕,壓痕,樹皮(曾被訴賠)...等缺陷. (RMK00058) . 室內隔間用料2邊7MM以內允許輕微缺陷,如邊緣應變痕,點狀未著漆,亮痕… (RMK00058) . 1.本單若塗裝背面漆一律改為REVERSE COATING 例外訂單如下敘述 (RMK00163) . 2.例外訂單為R字頭超低光澤與PVDF (＞25μ)，背面漆可改 NATURE COATING，但搭配底漆避免遮蓋性不佳 (RMK00163) . ★品檢注意！JIS&CNS 訂單必須每滿50噸一定要再做一次TEST (RMK00259) . 【塗裝室】注意！抗靜電塗料請用濾網，不要用濾心。以免導電骨材濾光光影響阻抗值 (RMK00564) . 【終端客戶色差特別管制】色差值要求於2020/11/12會議中決議與客戶確認板△E≦0.6與目視管理確認 (RMK00573) . 【塗裝室】面漆為抗靜電塗料其中包含導電骨材，因此不得用濾心要改用濾網。注意！膜厚過低會影響阻抗值。 (RMK00574) . 【TEST ROOM】生產前請向實驗室借量測電阻用的機子 ！ (RMK00574) . 【阻抗值】若沒特別要求，阻抗請管制管制10^6 ~ 10^9 Ω/□ (RMK00574) . 為避免T/L WAX 堆積,此色生產請加開FINISH W/Q 空氣刮刀 (RMK00641) | 訂單:2506DFD018/002 RCL 無 <生產備註> 事項 | 訂單:2506DFD018/002 CCPK 無 <生產備註> 事項 | 訂單:2506DFD018/002 CGQC <品檢備註> 事項如下 . 【烤漆成品目標寬度】郁潔曰：目標寬度912mm~914mm (RMK-E_CHIN) . 弓形度、 波高、 急峻度,每顆鋼捲皆須詳細記錄. (RMK00058) . 每二顆母鋼捲需切2M板量測急峻度,並記錄於外觀檢查記錄表內. (RMK00058) . 出口鋼捲盤捲後目視不允許有鼓起. (RMK00058) | 訂單:2506DFD018/002 CCQC <品檢備註> 事項如下 . 【分切】郁潔曰：限重3.8~4.3，最後一顆可不依限重（不得超過 4.3噸） (RMK-E_CHIN) . 【烤漆成品目標寬度】郁潔曰：目標寬度912mm~914mm (RMK-E_CHIN) . 1.本單若塗裝背面漆一律改為REVERSE COATING 例外訂單如下敘述 (RMK00163) . 2.例外訂單為R字頭超低光澤與PVDF (＞25μ)，背面漆可改 NATURE COATING，但搭配底漆避免遮蓋性不佳 (RMK00163) . ★品檢注意！JIS&CNS 訂單必須每滿50噸一定要再做一次TEST (RMK00259) . 【塗裝室】注意！抗靜電塗料請用濾網，不要用濾心。以免導電骨材濾光光影響阻抗值 (RMK00564) . 【終端客戶色差特別管制】色差值要求於2020/11/12會議中決議與客戶確認板△E≦0.6與目視管理確認 (RMK00573) . 【塗裝室】面漆為抗靜電塗料其中包含導電骨材，因此不得用濾心要改用濾網。注意！膜厚過低會影響阻抗值。 (RMK00574) . 【TEST ROOM】生產前請向實驗室借量測電阻用的機子 ！ (RMK00574) . 【阻抗值】若沒特別要求，阻抗請管制管制10^6 ~ 10^9 Ω/□ (RMK00574) | 訂單:2506DFD018/002 TOL 無 <生產備註> 事項 | 【烤漆成品目標寬度】郁潔曰：目標寬度912mm~914mm^^/CR1/CR2/CG1/CG2/CC1/CC2/CGQC/CCQC/^^ <<.E_CHIN 2025/06/05 11:06.>> 【分切】郁潔曰：限重3.8~4.3，最後一顆可不依限重（不得超過 4.3噸）^^/CC1/CC2/CCQC/ <<.E_CHIN 2025/06/05 14:13.>> | 訂單 2506DFD018/002 修改記錄如下: 20250602 09:04:08 (24025) 退火碼: >> S1, 用途碼: >> CIA006, 背面標示: >> C008, 訂單背面顏色(五碼): >> BW736, 背面漆膜厚: >> NOM, 背面漆塗漆型式幾塗幾烤: >> 1, 鉻酸鹽: >> Z, 訂單厚度: >> 0.426, 訂單重: >> 65, 重量容許率(下限): >> 10, 重量容許率(上限): >> 10, 訂單寬度: >> 912, 鍍製方式: >> BC, 鋼捲內徑: >> 508, 鋼捲下限重: >> 3.8, 鋼捲上限重: >> 4.3, 壓花條件碼: >> -, 表面花紋: >> R, 綠色識別碼: >> -, 印刷輥號: >> -, 產品代碼: >> PPGL, 皮膜碼: >> -, 單位別: >> M, 油品種類: >> Z, 塗油量: >> Z, 包裝代碼: >> S4 , 保護膜碼: >> -, 客戶試片取樣型式: >> -, 調質碼: >> S, 套筒碼: >> P , 規格: >> CGLC400-10, 製造標準: >> CNS, 表面處理劑種類: >> Z, 表面處理劑塗佈量: >> Z, 伸長率測試: >> N, 硬度測試碼: >> N, 抗拉強度測試: >> N, 降伏強度測試: >> N, 厚度變異: >> 0, 訂單正面顏色(五碼): >> EY126, 正面漆膜厚: >> 25, 正面漆塗漆型式幾塗幾烤: >> 2, 修邊碼: >> Y, 重量碼: >> AW, 鋼捲捲向: >> I, 鍍層碼: >> AZ70, | *:
PPGL | 2506DFD019/001 | 1. 單捲限重檢核 (原料重:15~20, 分切困難:16.20~17.20,19.20~20, 單捲限重:2.70~3.20)(OFP00031)-{.不符.} | 1. 部分大陸料含B元素超過CNS規範管制，故請原料CNS規範之訂單不要配大陸料 (OFP00684)-{.不符.} | 1. 部分大陸料含B元素超過CNS規範管制，故請原料CNS規範之訂單不要配大陸料 (OFP00684)-{.不符.} | 訂單:2506DFD019/001 CPL <生產備註> 事項如下 . 【烤漆成品目標寬度】目標寬度:914mm~916mm (RMK-E_CHIN) . 除HGI/ HGL 訂單邊緣不噴油. 其餘皆側緣噴油 (RMK00285) | 訂單:2506DFD019/001 CR1 <生產備註> 事項如下 . 【烤漆成品目標寬度】目標寬度:914mm~916mm (RMK-E_CHIN) . 完軋寬度超出管制值上限≦2mm時,冷軋繼續生產並填寫品質異常通報單給鍍鋅線,以便調整張力與板溫 (RMK00278) | 訂單:2506DFD019/001 CR2 <生產備註> 事項如下 . 【烤漆成品目標寬度】目標寬度:914mm~916mm (RMK-E_CHIN) . 完軋寬度超出管制值上限≦2mm時,冷軋繼續生產並填寫品質異常通報單給鍍鋅線,以便調整張力與板溫 (RMK00278) | 訂單:2506DFD019/001 CG1 <生產備註> 事項如下 . 【烤漆成品目標寬度】目標寬度:914mm~916mm (RMK-E_CHIN) . 弓形度、 波高、 急峻度,每顆鋼捲皆須詳細記錄. (RMK00058) . 平板類,鍍鋅生產時SKIN PASS & T/L 請依據鍍鋅標準規定生產. (RMK00058) . 每二顆母鋼捲需切2M板量測急峻度,並記錄於外觀檢查記錄表內. (RMK00058) . 出口鋼捲盤捲後目視不允許有鼓起. (RMK00058) | 訂單:2506DFD019/001 CG2 <生產備註> 事項如下 . 【烤漆成品目標寬度】目標寬度:914mm~916mm (RMK-E_CHIN) . 弓形度、 波高、 急峻度,每顆鋼捲皆須詳細記錄. (RMK00058) . 平板類,鍍鋅生產時SKIN PASS & T/L 請依據鍍鋅標準規定生產. (RMK00058) . 每二顆母鋼捲需切2M板量測急峻度,並記錄於外觀檢查記錄表內. (RMK00058) . 出口鋼捲盤捲後目視不允許有鼓起. (RMK00058) | 訂單:2506DFD019/001 CC1 <生產備註> 事項如下 . 【烤漆成品目標寬度】目標寬度:914mm~916mm (RMK-E_CHIN) . 【分切】單捲限重:2.7~3.2噸，最後一顆可不依限重(不得超過 3.2噸) (RMK-E_CHIN) . 使用紙套筒請出口主操注意調整張力設定 背面標示要記得噴印. (RMK00058) . 每顆母鋼捲需切2M板量測急峻度,並記錄於報表內. (RMK00058) . 表面要求嚴格,不允許鋅痕,線痕,壓痕,樹皮(曾被訴賠)...等缺陷. (RMK00058) . 室內隔間用料2邊7MM以內允許輕微缺陷,如邊緣應變痕,點狀未著漆,亮痕… (RMK00058) . 1.本單若塗裝背面漆一律改為REVERSE COATING 例外訂單如下敘述 (RMK00163) . 2.例外訂單為R字頭超低光澤與PVDF (＞25μ)，背面漆可改 NATURE COATING，但搭配底漆避免遮蓋性不佳 (RMK00163) . ★品檢注意！JIS&CNS 訂單必須每滿50噸一定要再做一次TEST (RMK00259) . 【抽氣量】白色系在CC1生產時,FINISH抽氣量請設定250,如生產中發生色差b值異常升高,請股長再加大抽氣量因應 (RMK00560) | 訂單:2506DFD019/001 CC2 <生產備註> 事項如下 . 【烤漆成品目標寬度】目標寬度:914mm~916mm (RMK-E_CHIN) . 【分切】單捲限重:2.7~3.2噸，最後一顆可不依限重(不得超過 3.2噸) (RMK-E_CHIN) . 使用紙套筒請出口主操注意調整張力設定 背面標示要記得噴印. (RMK00058) . 每顆母鋼捲需切2M板量測急峻度,並記錄於報表內. (RMK00058) . 表面要求嚴格,不允許鋅痕,線痕,壓痕,樹皮(曾被訴賠)...等缺陷. (RMK00058) . 室內隔間用料2邊7MM以內允許輕微缺陷,如邊緣應變痕,點狀未著漆,亮痕… (RMK00058) . 1.本單若塗裝背面漆一律改為REVERSE COATING 例外訂單如下敘述 (RMK00163) . 2.例外訂單為R字頭超低光澤與PVDF (＞25μ)，背面漆可改 NATURE COATING，但搭配底漆避免遮蓋性不佳 (RMK00163) . ★品檢注意！JIS&CNS 訂單必須每滿50噸一定要再做一次TEST (RMK00259) . 【抽氣量】白色系在CC1生產時,FINISH抽氣量請設定250,如生產中發生色差b值異常升高,請股長再加大抽氣量因應 (RMK00560) | 訂單:2506DFD019/001 RCL 無 <生產備註> 事項 | 訂單:2506DFD019/001 CCPK 無 <生產備註> 事項 | 訂單:2506DFD019/001 CGQC <品檢備註> 事項如下 . 【烤漆成品目標寬度】目標寬度:914mm~916mm (RMK-E_CHIN) . 弓形度、 波高、 急峻度,每顆鋼捲皆須詳細記錄. (RMK00058) . 每二顆母鋼捲需切2M板量測急峻度,並記錄於外觀檢查記錄表內. (RMK00058) . 出口鋼捲盤捲後目視不允許有鼓起. (RMK00058) | 訂單:2506DFD019/001 CCQC <品檢備註> 事項如下 . 【烤漆成品目標寬度】目標寬度:914mm~916mm (RMK-E_CHIN) . 【分切】單捲限重:2.7~3.2噸，最後一顆可不依限重(不得超過 3.2噸) (RMK-E_CHIN) . 1.本單若塗裝背面漆一律改為REVERSE COATING 例外訂單如下敘述 (RMK00163) . 2.例外訂單為R字頭超低光澤與PVDF (＞25μ)，背面漆可改 NATURE COATING，但搭配底漆避免遮蓋性不佳 (RMK00163) . ★品檢注意！JIS&CNS 訂單必須每滿50噸一定要再做一次TEST (RMK00259) | 訂單:2506DFD019/001 TOL 無 <生產備註> 事項 | 【分切】單捲限重:2.7~3.2噸，最後一顆可不依限重(不得超過 3.2噸)^^/CC1/CC2/CCQC/ <<.E_CHIN 2025/06/10 13:05.>> 【烤漆成品目標寬度】目標寬度:914mm~916mm^^/CPL/CR1/CR2/CG1/CG2/CC1/CC2/CGQC/CCQC/ <<.E_CHIN 2025/06/10 13:26.>> | 訂單 2506DFD019/001 修改記錄如下: 20250602 09:02:21 (24025) 退火碼: >> S1, 用途碼: >> CIA007, 背面標示: >> C008, 訂單背面顏色(五碼): >> BW736, 背面漆膜厚: >> NOM, 背面漆塗漆型式幾塗幾烤: >> 1, 鉻酸鹽: >> Z, 訂單厚度: >> 0.526, 訂單重: >> 35, 重量容許率(下限): >> 10, 重量容許率(上限): >> 10, 訂單寬度: >> 912, 鍍製方式: >> BC, 鋼捲內徑: >> 508, 鋼捲下限重: >> 2.7, 鋼捲上限重: >> 3.2, 壓花條件碼: >> -, 表面花紋: >> R, 綠色識別碼: >> -, 印刷輥號: >> -, 產品代碼: >> PPGL, 皮膜碼: >> -, 單位別: >> M, 油品種類: >> Z, 塗油量: >> Z, 包裝代碼: >> S4 , 保護膜碼: >> -, 客戶試片取樣型式: >> -, 調質碼: >> S, 套筒碼: >> P , 規格: >> CGLC400-10, 製造標準: >> CNS, 表面處理劑種類: >> Z, 表面處理劑塗佈量: >> Z, 伸長率測試: >> N, 硬度測試碼: >> N, 抗拉強度測試: >> N, 降伏強度測試: >> N, 厚度變異: >> 0, 訂單正面顏色(五碼): >> LW616, 正面漆膜厚: >> 25, 正面漆塗漆型式幾塗幾烤: >> 2, 修邊碼: >> Y, 重量碼: >> AW, 鋼捲捲向: >> I, 鍍層碼: >> AZ100, | *: | [訂單訊息通知] 2025/06/10 下午 01:14:13 *** (秦大維 >> 通知 >> Seren Lin) 訊息 : 統計2024 QC 寬度實測主要分布於 914～915.5
PPGL | 2506DFD019/002 | 1. 單捲限重檢核 (原料重:18.5~23.5, 分切困難:21.00~22.00, 單捲限重:5.50~7.00)(OFP00031)-{.不符.} | 1. 部分大陸料含B元素超過CNS規範管制，故請原料CNS規範之訂單不要配大陸料 (OFP00684)-{.不符.} | 1. 部分大陸料含B元素超過CNS規範管制，故請原料CNS規範之訂單不要配大陸料 (OFP00684)-{.不符.} | 訂單:2506DFD019/002 CPL <生產備註> 事項如下 . 除HGI/ HGL 訂單邊緣不噴油. 其餘皆側緣噴油 (RMK00285) | 訂單:2506DFD019/002 CR1 <生產備註> 事項如下 . 完軋寬度超出管制值上限≦2mm時,冷軋繼續生產並填寫品質異常通報單給鍍鋅線,以便調整張力與板溫 (RMK00278) | 訂單:2506DFD019/002 CR2 <生產備註> 事項如下 . 完軋寬度超出管制值上限≦2mm時,冷軋繼續生產並填寫品質異常通報單給鍍鋅線,以便調整張力與板溫 (RMK00278) | 訂單:2506DFD019/002 CG1 <生產備註> 事項如下 . 弓形度、 波高、 急峻度,每顆鋼捲皆須詳細記錄. (RMK00058) . 平板類,鍍鋅生產時SKIN PASS & T/L 請依據鍍鋅標準規定生產. (RMK00058) . 每二顆母鋼捲需切2M板量測急峻度,並記錄於外觀檢查記錄表內. (RMK00058) . 出口鋼捲盤捲後目視不允許有鼓起. (RMK00058) | 訂單:2506DFD019/002 CG2 <生產備註> 事項如下 . 弓形度、 波高、 急峻度,每顆鋼捲皆須詳細記錄. (RMK00058) . 平板類,鍍鋅生產時SKIN PASS & T/L 請依據鍍鋅標準規定生產. (RMK00058) . 每二顆母鋼捲需切2M板量測急峻度,並記錄於外觀檢查記錄表內. (RMK00058) . 出口鋼捲盤捲後目視不允許有鼓起. (RMK00058) | 訂單:2506DFD019/002 CC1 <生產備註> 事項如下 . 【分切注意】注意！每顆母鋼有特殊切法。請依循PP備註 (RMK-E_CHIN) . 使用紙套筒請出口主操注意調整張力設定 背面標示要記得噴印. (RMK00058) . 每顆母鋼捲需切2M板量測急峻度,並記錄於報表內. (RMK00058) . 表面要求嚴格,不允許鋅痕,線痕,壓痕,樹皮(曾被訴賠)...等缺陷. (RMK00058) . 室內隔間用料2邊7MM以內允許輕微缺陷,如邊緣應變痕,點狀未著漆,亮痕… (RMK00058) . 1.本單若塗裝背面漆一律改為REVERSE COATING 例外訂單如下敘述 (RMK00163) . 2.例外訂單為R字頭超低光澤與PVDF (＞25μ)，背面漆可改 NATURE COATING，但搭配底漆避免遮蓋性不佳 (RMK00163) . ★品檢注意！JIS&CNS 訂單必須每滿50噸一定要再做一次TEST (RMK00259) . 【抽氣量】白色系在CC1生產時,FINISH抽氣量請設定250,如生產中發生色差b值異常升高,請股長再加大抽氣量因應 (RMK00560) | 訂單:2506DFD019/002 CC2 <生產備註> 事項如下 . 【分切注意】注意！每顆母鋼有特殊切法。請依循PP備註 (RMK-E_CHIN) . 使用紙套筒請出口主操注意調整張力設定 背面標示要記得噴印. (RMK00058) . 每顆母鋼捲需切2M板量測急峻度,並記錄於報表內. (RMK00058) . 表面要求嚴格,不允許鋅痕,線痕,壓痕,樹皮(曾被訴賠)...等缺陷. (RMK00058) . 室內隔間用料2邊7MM以內允許輕微缺陷,如邊緣應變痕,點狀未著漆,亮痕… (RMK00058) . 1.本單若塗裝背面漆一律改為REVERSE COATING 例外訂單如下敘述 (RMK00163) . 2.例外訂單為R字頭超低光澤與PVDF (＞25μ)，背面漆可改 NATURE COATING，但搭配底漆避免遮蓋性不佳 (RMK00163) . ★品檢注意！JIS&CNS 訂單必須每滿50噸一定要再做一次TEST (RMK00259) . 【抽氣量】白色系在CC1生產時,FINISH抽氣量請設定250,如生產中發生色差b值異常升高,請股長再加大抽氣量因應 (RMK00560) | 訂單:2506DFD019/002 RCL 無 <生產備註> 事項 | 訂單:2506DFD019/002 CCPK 無 <生產備註> 事項 | 訂單:2506DFD019/002 CGQC <品檢備註> 事項如下 . 弓形度、 波高、 急峻度,每顆鋼捲皆須詳細記錄. (RMK00058) . 每二顆母鋼捲需切2M板量測急峻度,並記錄於外觀檢查記錄表內. (RMK00058) . 出口鋼捲盤捲後目視不允許有鼓起. (RMK00058) | 訂單:2506DFD019/002 CCQC <品檢備註> 事項如下 . 【分切注意】注意！每顆母鋼有特殊切法。請依循PP備註 (RMK-E_CHIN) . 1.本單若塗裝背面漆一律改為REVERSE COATING 例外訂單如下敘述 (RMK00163) . 2.例外訂單為R字頭超低光澤與PVDF (＞25μ)，背面漆可改 NATURE COATING，但搭配底漆避免遮蓋性不佳 (RMK00163) . ★品檢注意！JIS&CNS 訂單必須每滿50噸一定要再做一次TEST (RMK00259) | 訂單:2506DFD019/002 TOL 無 <生產備註> 事項 | 【分切注意】注意！每顆母鋼有特殊切法。請依循PP備註^^/CC1/CC2/CCQC/ <<.E_CHIN 2025/06/10 14:18.>> | 訂單 2506DFD019/002 修改記錄如下: 20250602 09:02:23 (24025) 退火碼: >> S1, 用途碼: >> CIA007, 背面標示: >> C008, 訂單背面顏色(五碼): >> BW736, 背面漆膜厚: >> NOM, 背面漆塗漆型式幾塗幾烤: >> 1, 鉻酸鹽: >> Z, 訂單厚度: >> 0.526, 訂單重: >> 120, 重量容許率(下限): >> 10, 重量容許率(上限): >> 10, 訂單寬度: >> 1219, 鍍製方式: >> BC, 鋼捲內徑: >> 508, 鋼捲下限重: >> 5.5, 鋼捲上限重: >> 7, 壓花條件碼: >> -, 表面花紋: >> R, 綠色識別碼: >> -, 印刷輥號: >> -, 產品代碼: >> PPGL, 皮膜碼: >> -, 單位別: >> M, 油品種類: >> Z, 塗油量: >> Z, 包裝代碼: >> S4 , 保護膜碼: >> -, 客戶試片取樣型式: >> -, 調質碼: >> S, 套筒碼: >> P , 規格: >> CGLC400-10, 製造標準: >> CNS, 表面處理劑種類: >> Z, 表面處理劑塗佈量: >> Z, 伸長率測試: >> N, 硬度測試碼: >> N, 抗拉強度測試: >> N, 降伏強度測試: >> N, 厚度變異: >> 0, 訂單正面顏色(五碼): >> LW616, 正面漆膜厚: >> 25, 正面漆塗漆型式幾塗幾烤: >> 2, 修邊碼: >> Y, 重量碼: >> AW, 鋼捲捲向: >> I, 鍍層碼: >> AZ100, | *:
PPGL | 2506DFD020/001 |  | 1. 部分大陸料含B元素超過CNS規範管制，故請原料CNS規範之訂單不要配大陸料 (OFP00684)-{.不符.} | 1. 部分大陸料含B元素超過CNS規範管制，故請原料CNS規範之訂單不要配大陸料 (OFP00684)-{.不符.} | 訂單:2506DFD020/001 CPL <生產備註> 事項如下 . 除HGI/ HGL 訂單邊緣不噴油. 其餘皆側緣噴油 (RMK00285) . CNS AZ70 鍍層相當於 SYSCO AZ070 鍍層 (RMK00295) | 訂單:2506DFD020/001 CR1 <生產備註> 事項如下 . 【烤漆後成品目標寬度】郁潔曰：目標寬度912~914mm (RMK-E_CHIN) . CNS AZ70 鍍層相當於 SYSCO AZ070 鍍層 (RMK00295) | 訂單:2506DFD020/001 CR2 <生產備註> 事項如下 . 【烤漆後成品目標寬度】郁潔曰：目標寬度912~914mm (RMK-E_CHIN) . CNS AZ70 鍍層相當於 SYSCO AZ070 鍍層 (RMK00295) | 訂單:2506DFD020/001 CG1 <生產備註> 事項如下 . 【烤漆後成品目標寬度】郁潔曰：目標寬度912~914mm (RMK-E_CHIN) . 弓形度、 波高、 急峻度,每顆鋼捲皆須詳細記錄. (RMK00058) . 平板類,鍍鋅生產時SKIN PASS & T/L 請依據鍍鋅標準規定生產. (RMK00058) . 每二顆母鋼捲需切2M板量測急峻度,並記錄於外觀檢查記錄表內. (RMK00058) . 出口鋼捲盤捲後目視不允許有鼓起. (RMK00058) | 訂單:2506DFD020/001 CG2 <生產備註> 事項如下 . 【烤漆後成品目標寬度】郁潔曰：目標寬度912~914mm (RMK-E_CHIN) . 弓形度、 波高、 急峻度,每顆鋼捲皆須詳細記錄. (RMK00058) . 平板類,鍍鋅生產時SKIN PASS & T/L 請依據鍍鋅標準規定生產. (RMK00058) . 每二顆母鋼捲需切2M板量測急峻度,並記錄於外觀檢查記錄表內. (RMK00058) . 出口鋼捲盤捲後目視不允許有鼓起. (RMK00058) | 訂單:2506DFD020/001 CC1 <生產備註> 事項如下 . 【分切】限重2.2~2.8，最後一顆可不依限重（不得超過 2.8噸） (RMK-E_CHIN) . 【烤漆後成品目標寬度】郁潔曰：目標寬度912~914mm (RMK-E_CHIN) . 使用紙套筒請出口主操注意調整張力設定 背面標示要記得噴印. (RMK00058) . 每顆母鋼捲需切2M板量測急峻度,並記錄於報表內. (RMK00058) . 表面要求嚴格,不允許鋅痕,線痕,壓痕,樹皮(曾被訴賠)...等缺陷. (RMK00058) . 室內隔間用料2邊7MM以內允許輕微缺陷,如邊緣應變痕,點狀未著漆,亮痕… (RMK00058) . 1.本單若塗裝背面漆一律改為REVERSE COATING 例外訂單如下敘述 (RMK00163) . 2.例外訂單為R字頭超低光澤與PVDF (＞25μ)，背面漆可改 NATURE COATING，但搭配底漆避免遮蓋性不佳 (RMK00163) . ★品檢注意！JIS&CNS 訂單必須每滿50噸一定要再做一次TEST (RMK00259) . 【抽氣量】白色系在CC1生產時,FINISH抽氣量請設定250,如生產中發生色差b值異常升高,請股長再加大抽氣量因應 (RMK00560) | 訂單:2506DFD020/001 CC2 <生產備註> 事項如下 . 【分切】限重2.2~2.8，最後一顆可不依限重（不得超過 2.8噸） (RMK-E_CHIN) . 【烤漆後成品目標寬度】郁潔曰：目標寬度912~914mm (RMK-E_CHIN) . 使用紙套筒請出口主操注意調整張力設定 背面標示要記得噴印. (RMK00058) . 每顆母鋼捲需切2M板量測急峻度,並記錄於報表內. (RMK00058) . 表面要求嚴格,不允許鋅痕,線痕,壓痕,樹皮(曾被訴賠)...等缺陷. (RMK00058) . 室內隔間用料2邊7MM以內允許輕微缺陷,如邊緣應變痕,點狀未著漆,亮痕… (RMK00058) . 1.本單若塗裝背面漆一律改為REVERSE COATING 例外訂單如下敘述 (RMK00163) . 2.例外訂單為R字頭超低光澤與PVDF (＞25μ)，背面漆可改 NATURE COATING，但搭配底漆避免遮蓋性不佳 (RMK00163) . ★品檢注意！JIS&CNS 訂單必須每滿50噸一定要再做一次TEST (RMK00259) . 【抽氣量】白色系在CC1生產時,FINISH抽氣量請設定250,如生產中發生色差b值異常升高,請股長再加大抽氣量因應 (RMK00560) | 訂單:2506DFD020/001 RCL 無 <生產備註> 事項 | 訂單:2506DFD020/001 CCPK 無 <生產備註> 事項 | 訂單:2506DFD020/001 CGQC <品檢備註> 事項如下 . 【烤漆後成品目標寬度】郁潔曰：目標寬度912~914mm (RMK-E_CHIN) . 弓形度、 波高、 急峻度,每顆鋼捲皆須詳細記錄. (RMK00058) . 每二顆母鋼捲需切2M板量測急峻度,並記錄於外觀檢查記錄表內. (RMK00058) . 出口鋼捲盤捲後目視不允許有鼓起. (RMK00058) | 訂單:2506DFD020/001 CCQC <品檢備註> 事項如下 . 【分切】限重2.2~2.8，最後一顆可不依限重（不得超過 2.8噸） (RMK-E_CHIN) . 【烤漆後成品目標寬度】郁潔曰：目標寬度912~914mm (RMK-E_CHIN) . 1.本單若塗裝背面漆一律改為REVERSE COATING 例外訂單如下敘述 (RMK00163) . 2.例外訂單為R字頭超低光澤與PVDF (＞25μ)，背面漆可改 NATURE COATING，但搭配底漆避免遮蓋性不佳 (RMK00163) . ★品檢注意！JIS&CNS 訂單必須每滿50噸一定要再做一次TEST (RMK00259) | 訂單:2506DFD020/001 TOL 無 <生產備註> 事項 | 【烤漆後成品目標寬度】郁潔曰：目標寬度912~914mm^^/CR1/CR2/CG1/CG2/CC1/CC2/CGQC/CCQC/ <<.E_CHIN 2025/06/05 13:31.>> 【分切】限重2.2~2.8，最後一顆可不依限重（不得超過 2.8噸）^^/CC1/CC2/CCQC/ <<.E_CHIN 2025/06/05 13:32.>> | 訂單 2506DFD020/001 修改記錄如下: 20250602 11:53:50 (24025) 退火碼: >> S1, 用途碼: >> CIA007, 背面標示: >> C008, 訂單背面顏色(五碼): >> BW736, 背面漆膜厚: >> NOM, 背面漆塗漆型式幾塗幾烤: >> 1, 鉻酸鹽: >> Z, 訂單厚度: >> 0.426, 訂單重: >> 30, 重量容許率(下限): >> 10, 重量容許率(上限): >> 10, 訂單寬度: >> 911, 鍍製方式: >> BC, 鋼捲內徑: >> 508, 鋼捲下限重: >> 2.2, 鋼捲上限重: >> 2.8, 壓花條件碼: >> -, 表面花紋: >> R, 綠色識別碼: >> -, 印刷輥號: >> -, 產品代碼: >> PPGL, 皮膜碼: >> -, 單位別: >> M, 油品種類: >> Z, 塗油量: >> Z, 包裝代碼: >> S4 , 保護膜碼: >> -, 客戶試片取樣型式: >> -, 調質碼: >> S, 套筒碼: >> P , 規格: >> CGLC340-10, 製造標準: >> CNS, 表面處理劑種類: >> Z, 表面處理劑塗佈量: >> Z, 伸長率測試: >> N, 硬度測試碼: >> N, 抗拉強度測試: >> N, 降伏強度測試: >> N, 厚度變異: >> 0, 訂單正面顏色(五碼): >> LW640, 正面漆膜厚: >> 25, 正面漆塗漆型式幾塗幾烤: >> 2, 修邊碼: >> Y, 重量碼: >> AW, 鋼捲捲向: >> I, 鍍層碼: >> AZ70, | *:
PPGL | 2506DFD022/001 | 1. 單捲限重檢核 (原料重:16~21, 分切困難:16.80~17.50,20.00~21.00, 單捲限重:2.50~2.80)(OFP00031)-{.不符.} | 1. 烤漆產品"門板"類...指定使用CSC或DS用料，切勿用其它料源 (OFP00129)-{.不符.} 2. 提醒：格來德捲門 CGLC400 投SAE1012料。訂單0.45（CR=0.455) HR=2.52 軋延率 82％。確認OK可不用理會 (OFP00371)-{.不符.} 3. 部分大陸料含B元素超過CNS規範管制，故請原料CNS規範之訂單不要配大陸料 (OFP00684)-{.不符.} | 1. 備註：XXXXX 標準MASS=XXX 為生產與品管依據。排程MASS為請購用不用理會 (OFP00293)-{.不符.} 2. 提醒：格來德捲門 CGLC400 投SAE1012料。訂單0.45（CR=0.455) HR=2.52 軋延率 82％。確認OK可不用理會 (OFP00371)-{.不符.} 3. 【提醒】！本單為直立式包裝，嚴禁鍍鋅或烤漆後以STAGGER捲取 (OFP00451)-{.不符.} 4. 部分大陸料含B元素超過CNS規範管制，故請原料CNS規範之訂單不要配大陸料 (OFP00684)-{.不符.} | 訂單:2506DFD022/001 CPL <生產備註> 事項如下 . 指定使用CSC或中龍或者日本用料，切勿用其它料源。會訴賠... (RMK00241) . 除HGI/ HGL 訂單邊緣不噴油. 其餘皆側緣噴油 (RMK00285) | 訂單:2506DFD022/001 CR1 <生產備註> 事項如下 . 指定使用CSC或中龍或者日本用料，切勿用其它料源。會訴賠... (RMK00241) . 完軋寬度超出管制值上限≦2mm時,冷軋繼續生產並填寫品質異常通報單給鍍鋅線,以便調整張力與板溫 (RMK00278) | 訂單:2506DFD022/001 CR2 <生產備註> 事項如下 . 指定使用CSC或中龍或者日本用料，切勿用其它料源。會訴賠... (RMK00241) . 完軋寬度超出管制值上限≦2mm時,冷軋繼續生產並填寫品質異常通報單給鍍鋅線,以便調整張力與板溫 (RMK00278) | 訂單:2506DFD022/001 CG1 <生產備註> 事項如下 . ★ SKP+T/L 的 EL％總和 CQ ＞0.8％,材質SAE1012＞0.6 ％ --->一定要達到不然會訴賠★ (RMK00241) . 指定使用CSC或中龍或者日本用料，切勿用其它料源。會訴賠... (RMK00241) . 因為SKP+T/L 的 EL％總和 CQ ＞0.8％,材質SAE1012＞0.6 ％以上時，烤漆品檢測試Fluting 會NG降級 (RMK00241) . 若SKP+T/L 的 EL％總和 CQ ＞0.8％,材質SAE1012＞0.6 ％ 未能符合，反應給下製程與TED工程師 (RMK00241) | 訂單:2506DFD022/001 CG2 <生產備註> 事項如下 . ★ SKP+T/L 的 EL％總和 CQ ＞0.8％,材質SAE1012＞0.6 ％ --->一定要達到不然會訴賠★ (RMK00241) . 指定使用CSC或中龍或者日本用料，切勿用其它料源。會訴賠... (RMK00241) . 因為SKP+T/L 的 EL％總和 CQ ＞0.8％,材質SAE1012＞0.6 ％以上時，烤漆品檢測試Fluting 會NG降級 (RMK00241) . 若SKP+T/L 的 EL％總和 CQ ＞0.8％,材質SAE1012＞0.6 ％ 未能符合，反應給下製程與TED工程師 (RMK00241) | 訂單:2506DFD022/001 CC1 <生產備註> 事項如下 . 【MASS】BY60T 標準MASS=60+180=240 為生產與品管依據。排程MASS為請購用不用理會 (RMK-E_CHIN) . 【分切】因用戶端的大天車裁撤，必須降低最大限重；最後一顆分切鋼捲…若是超過3.2噸，再次分切成2顆1噸多的小鋼捲，重量低於訂單限重也願意一級品接受。 (RMK-E_CHIN) . 1.本單若塗裝背面漆一律改為REVERSE COATING 例外訂單如下敘述 (RMK00163) . 2.例外訂單為R字頭超低光澤與PVDF (＞25μ)，背面漆可改 NATURE COATING，但搭配底漆避免遮蓋性不佳 (RMK00163) . 請注意面漆（扣除底漆mass）mass必須≧90％ STD MASS (訂單有耐磨耗需求) (RMK00214) . 每顆母鋼捲 留烤漆板 全寬*30CM*1片 並註明(1)鋼捲號碼(2)耐磨耗 給實驗室做耐磨耗試驗.請浮貼三張標籤！ (RMK00214) . 一般CQ T/L EL％目標0.1％，視板面或狀況可做調整--->不然下製程會發生FLUTING會訴賠 (RMK00241) . ★本產品因訴賠過，一定得做 Fluting TEST，線上EL％有調整時需再確認★ (RMK00241) . ★品檢注意！JIS&CNS 訂單必須每滿50噸一定要再做一次TEST (RMK00259) . 【捲取】注意！本單為直立式包裝。禁用STAGGER捲取送包裝！送RCL重處理例外。 (RMK00512) . 【抽氣量】白色系在CC1生產時,FINISH抽氣量請設定250,如生產中發生色差b值異常升高,請股長再加大抽氣量因應 (RMK00560) | 訂單:2506DFD022/001 CC2 <生產備註> 事項如下 . 【MASS】BY60T 標準MASS=60+180=240 為生產與品管依據。排程MASS為請購用不用理會 (RMK-E_CHIN) . 【分切】因用戶端的大天車裁撤，必須降低最大限重；最後一顆分切鋼捲…若是超過3.2噸，再次分切成2顆1噸多的小鋼捲，重量低於訂單限重也願意一級品接受。 (RMK-E_CHIN) . 1.本單若塗裝背面漆一律改為REVERSE COATING 例外訂單如下敘述 (RMK00163) . 2.例外訂單為R字頭超低光澤與PVDF (＞25μ)，背面漆可改 NATURE COATING，但搭配底漆避免遮蓋性不佳 (RMK00163) . 請注意面漆（扣除底漆mass）mass必須≧90％ STD MASS (訂單有耐磨耗需求) (RMK00214) . 每顆母鋼捲 留烤漆板 全寬*30CM*1片 並註明(1)鋼捲號碼(2)耐磨耗 給實驗室做耐磨耗試驗.請浮貼三張標籤！ (RMK00214) . 一般CQ T/L EL％目標0.1％，視板面或狀況可做調整--->不然下製程會發生FLUTING會訴賠 (RMK00241) . ★本產品因訴賠過，一定得做 Fluting TEST，線上EL％有調整時需再確認★ (RMK00241) . ★品檢注意！JIS&CNS 訂單必須每滿50噸一定要再做一次TEST (RMK00259) . 【捲取】注意！本單為直立式包裝。禁用STAGGER捲取送包裝！送RCL重處理例外。 (RMK00512) . 【抽氣量】白色系在CC1生產時,FINISH抽氣量請設定250,如生產中發生色差b值異常升高,請股長再加大抽氣量因應 (RMK00560) | 訂單:2506DFD022/001 RCL <生產備註> 事項如下 . 【捲取】注意！本單為直立式包裝。禁用STAGGER捲取送包裝！送RCL重處理例外。 (RMK00512) | 訂單:2506DFD022/001 CCPK 無 <生產備註> 事項 | 訂單:2506DFD022/001 CGQC 無 <品檢備註> 事項 | 訂單:2506DFD022/001 CCQC <品檢備註> 事項如下 . 【MASS】BY60T 標準MASS=60+180=240 為生產與品管依據。排程MASS為請購用不用理會 (RMK-E_CHIN) . 【分切】因用戶端的大天車裁撤，必須降低最大限重；最後一顆分切鋼捲…若是超過3.2噸，再次分切成2顆1噸多的小鋼捲，重量低於訂單限重也願意一級品接受。 (RMK-E_CHIN) . 1.本單若塗裝背面漆一律改為REVERSE COATING 例外訂單如下敘述 (RMK00163) . 2.例外訂單為R字頭超低光澤與PVDF (＞25μ)，背面漆可改 NATURE COATING，但搭配底漆避免遮蓋性不佳 (RMK00163) . 請注意面漆（扣除底漆mass）mass必須≧90％ STD MASS (訂單有耐磨耗需求) (RMK00214) . 每顆母鋼捲 留烤漆板 全寬*30CM*1片 並註明(1)鋼捲號碼(2)耐磨耗 給實驗室做耐磨耗試驗.請浮貼三張標籤！ (RMK00214) . ★本產品因訴賠過，一定得做 Fluting TEST，線上EL％有調整時需再確認★ (RMK00241) . ★品檢注意！JIS&CNS 訂單必須每滿50噸一定要再做一次TEST (RMK00259) . 【捲取】注意！本單為直立式包裝。禁用STAGGER捲取送包裝！送RCL重處理例外。 (RMK00512) | 訂單:2506DFD022/001 TOL 無 <生產備註> 事項 | 【分切】因用戶端的大天車裁撤，必須降低最大限重；最後一顆分切鋼捲…若是超過3.2噸，再次分切成2顆1噸多的小鋼捲，重量低於訂單限重也願意一級品接受。^^/CC1/CC2/CCQC/ <<.E_CHIN 2025/06/04 07:23.>> 【MASS】BY60T 標準MASS=60+180=240 為生產與品管依據。排程MASS為請購用不用理會^^/CC1/CC2/CCQC/^^ <<.E_CHIN 2025/06/04 08:13.>> | 訂單 2506DFD022/001 修改記錄如下: 20250602 14:12:27 (93025) 退火碼: >> S1, 用途碼: >> COA010, 背面標示: >> C845, 訂單背面顏色(五碼): >> BY60T, 背面漆膜厚: >> NOM, 背面漆塗漆型式幾塗幾烤: >> 2, 鉻酸鹽: >> Z, 訂單厚度: >> 0.45, 訂單重: >> 30, 重量容許率(下限): >> 10, 重量容許率(上限): >> 10, 訂單寬度: >> 960, 鍍製方式: >> BC, 鋼捲內徑: >> 508, 鋼捲下限重: >> 2.5, 鋼捲上限重: >> 2.8, 壓花條件碼: >> -, 表面花紋: >> R, 綠色識別碼: >> -, 印刷輥號: >> -, 產品代碼: >> PPGL, 皮膜碼: >> -, 單位別: >> M, 油品種類: >> Z, 塗油量: >> Z, 包裝代碼: >> D7 , 保護膜碼: >> -, 客戶試片取樣型式: >> -, 調質碼: >> S, 套筒碼: >> P , 規格: >> CGLC400-20, 製造標準: >> CNS, 表面處理劑種類: >> Z, 表面處理劑塗佈量: >> Z, 伸長率測試: >> Y, 硬度測試碼: >> Y, 抗拉強度測試: >> Y, 降伏強度測試: >> Y, 厚度變異: >> 0, 訂單正面顏色(五碼): >> 5W386, 正面漆膜厚: >> NOM, 正面漆塗漆型式幾塗幾烤: >> 2, 修邊碼: >> Y, 重量碼: >> AW, 鋼捲捲向: >> O, 鍍層碼: >> AZ150, | *:
PPGL | 2506DFD022/002 | 1. 單捲限重檢核 (原料重:16~21, 分切困難:16.80~17.50,20.00~21.00, 單捲限重:2.50~2.80)(OFP00031)-{.不符.} | 1. 烤漆產品"門板"類...指定使用CSC或DS用料，切勿用其它料源 (OFP00129)-{.不符.} 2. 提醒：格來德捲門 CGLC400 投SAE1012料。訂單0.45（CR=0.455) HR=2.52 軋延率 82％。確認OK可不用理會 (OFP00371)-{.不符.} 3. 部分大陸料含B元素超過CNS規範管制，故請原料CNS規範之訂單不要配大陸料 (OFP00684)-{.不符.} | 1. 備註：XXXXX 標準MASS=XXX 為生產與品管依據。排程MASS為請購用不用理會 (OFP00293)-{.不符.} 2. 提醒：格來德捲門 CGLC400 投SAE1012料。訂單0.45（CR=0.455) HR=2.52 軋延率 82％。確認OK可不用理會 (OFP00371)-{.不符.} 3. 【提醒】！本單為直立式包裝，嚴禁鍍鋅或烤漆後以STAGGER捲取 (OFP00451)-{.不符.} 4. 部分大陸料含B元素超過CNS規範管制，故請原料CNS規範之訂單不要配大陸料 (OFP00684)-{.不符.} | 訂單:2506DFD022/002 CPL <生產備註> 事項如下 . 指定使用CSC或中龍或者日本用料，切勿用其它料源。會訴賠... (RMK00241) . 除HGI/ HGL 訂單邊緣不噴油. 其餘皆側緣噴油 (RMK00285) | 訂單:2506DFD022/002 CR1 <生產備註> 事項如下 . 指定使用CSC或中龍或者日本用料，切勿用其它料源。會訴賠... (RMK00241) . 完軋寬度超出管制值上限≦2mm時,冷軋繼續生產並填寫品質異常通報單給鍍鋅線,以便調整張力與板溫 (RMK00278) | 訂單:2506DFD022/002 CR2 <生產備註> 事項如下 . 指定使用CSC或中龍或者日本用料，切勿用其它料源。會訴賠... (RMK00241) . 完軋寬度超出管制值上限≦2mm時,冷軋繼續生產並填寫品質異常通報單給鍍鋅線,以便調整張力與板溫 (RMK00278) | 訂單:2506DFD022/002 CG1 <生產備註> 事項如下 . ★ SKP+T/L 的 EL％總和 CQ ＞0.8％,材質SAE1012＞0.6 ％ --->一定要達到不然會訴賠★ (RMK00241) . 指定使用CSC或中龍或者日本用料，切勿用其它料源。會訴賠... (RMK00241) . 因為SKP+T/L 的 EL％總和 CQ ＞0.8％,材質SAE1012＞0.6 ％以上時，烤漆品檢測試Fluting 會NG降級 (RMK00241) . 若SKP+T/L 的 EL％總和 CQ ＞0.8％,材質SAE1012＞0.6 ％ 未能符合，反應給下製程與TED工程師 (RMK00241) | 訂單:2506DFD022/002 CG2 <生產備註> 事項如下 . ★ SKP+T/L 的 EL％總和 CQ ＞0.8％,材質SAE1012＞0.6 ％ --->一定要達到不然會訴賠★ (RMK00241) . 指定使用CSC或中龍或者日本用料，切勿用其它料源。會訴賠... (RMK00241) . 因為SKP+T/L 的 EL％總和 CQ ＞0.8％,材質SAE1012＞0.6 ％以上時，烤漆品檢測試Fluting 會NG降級 (RMK00241) . 若SKP+T/L 的 EL％總和 CQ ＞0.8％,材質SAE1012＞0.6 ％ 未能符合，反應給下製程與TED工程師 (RMK00241) | 訂單:2506DFD022/002 CC1 <生產備註> 事項如下 . 【MASS】BY60T 標準MASS=60+180=240 為生產與品管依據。排程MASS為請購用不用理會 (RMK-E_CHIN) . 【分切】因用戶端的大天車裁撤，必須降低最大限重；最後一顆分切鋼捲…若是超過3.2噸，再次分切成2顆1噸多的小鋼捲，重量低於訂單限重也願意一級品接受。 (RMK-E_CHIN) . 1.本單若塗裝背面漆一律改為REVERSE COATING 例外訂單如下敘述 (RMK00163) . 2.例外訂單為R字頭超低光澤與PVDF (＞25μ)，背面漆可改 NATURE COATING，但搭配底漆避免遮蓋性不佳 (RMK00163) . 請注意面漆（扣除底漆mass）mass必須≧90％ STD MASS (訂單有耐磨耗需求) (RMK00214) . 每顆母鋼捲 留烤漆板 全寬*30CM*1片 並註明(1)鋼捲號碼(2)耐磨耗 給實驗室做耐磨耗試驗.請浮貼三張標籤！ (RMK00214) . 一般CQ T/L EL％目標0.1％，視板面或狀況可做調整--->不然下製程會發生FLUTING會訴賠 (RMK00241) . ★本產品因訴賠過，一定得做 Fluting TEST，線上EL％有調整時需再確認★ (RMK00241) . ★品檢注意！JIS&CNS 訂單必須每滿50噸一定要再做一次TEST (RMK00259) . 【捲取】注意！本單為直立式包裝。禁用STAGGER捲取送包裝！送RCL重處理例外。 (RMK00512) | 訂單:2506DFD022/002 CC2 <生產備註> 事項如下 . 【MASS】BY60T 標準MASS=60+180=240 為生產與品管依據。排程MASS為請購用不用理會 (RMK-E_CHIN) . 【分切】因用戶端的大天車裁撤，必須降低最大限重；最後一顆分切鋼捲…若是超過3.2噸，再次分切成2顆1噸多的小鋼捲，重量低於訂單限重也願意一級品接受。 (RMK-E_CHIN) . 1.本單若塗裝背面漆一律改為REVERSE COATING 例外訂單如下敘述 (RMK00163) . 2.例外訂單為R字頭超低光澤與PVDF (＞25μ)，背面漆可改 NATURE COATING，但搭配底漆避免遮蓋性不佳 (RMK00163) . 請注意面漆（扣除底漆mass）mass必須≧90％ STD MASS (訂單有耐磨耗需求) (RMK00214) . 每顆母鋼捲 留烤漆板 全寬*30CM*1片 並註明(1)鋼捲號碼(2)耐磨耗 給實驗室做耐磨耗試驗.請浮貼三張標籤！ (RMK00214) . 一般CQ T/L EL％目標0.1％，視板面或狀況可做調整--->不然下製程會發生FLUTING會訴賠 (RMK00241) . ★本產品因訴賠過，一定得做 Fluting TEST，線上EL％有調整時需再確認★ (RMK00241) . ★品檢注意！JIS&CNS 訂單必須每滿50噸一定要再做一次TEST (RMK00259) . 【捲取】注意！本單為直立式包裝。禁用STAGGER捲取送包裝！送RCL重處理例外。 (RMK00512) | 訂單:2506DFD022/002 RCL <生產備註> 事項如下 . 【捲取】注意！本單為直立式包裝。禁用STAGGER捲取送包裝！送RCL重處理例外。 (RMK00512) | 訂單:2506DFD022/002 CCPK 無 <生產備註> 事項 | 訂單:2506DFD022/002 CGQC 無 <品檢備註> 事項 | 訂單:2506DFD022/002 CCQC <品檢備註> 事項如下 . 【MASS】BY60T 標準MASS=60+180=240 為生產與品管依據。排程MASS為請購用不用理會 (RMK-E_CHIN) . 【分切】因用戶端的大天車裁撤，必須降低最大限重；最後一顆分切鋼捲…若是超過3.2噸，再次分切成2顆1噸多的小鋼捲，重量低於訂單限重也願意一級品接受。 (RMK-E_CHIN) . 1.本單若塗裝背面漆一律改為REVERSE COATING 例外訂單如下敘述 (RMK00163) . 2.例外訂單為R字頭超低光澤與PVDF (＞25μ)，背面漆可改 NATURE COATING，但搭配底漆避免遮蓋性不佳 (RMK00163) . 請注意面漆（扣除底漆mass）mass必須≧90％ STD MASS (訂單有耐磨耗需求) (RMK00214) . 每顆母鋼捲 留烤漆板 全寬*30CM*1片 並註明(1)鋼捲號碼(2)耐磨耗 給實驗室做耐磨耗試驗.請浮貼三張標籤！ (RMK00214) . ★本產品因訴賠過，一定得做 Fluting TEST，線上EL％有調整時需再確認★ (RMK00241) . ★品檢注意！JIS&CNS 訂單必須每滿50噸一定要再做一次TEST (RMK00259) . 【捲取】注意！本單為直立式包裝。禁用STAGGER捲取送包裝！送RCL重處理例外。 (RMK00512) | 訂單:2506DFD022/002 TOL 無 <生產備註> 事項 | 【分切】因用戶端的大天車裁撤，必須降低最大限重；最後一顆分切鋼捲…若是超過3.2噸，再次分切成2顆1噸多的小鋼捲，重量低於訂單限重也願意一級品接受。^^/CC1/CC2/CCQC/ <<.E_CHIN 2025/06/04 07:24.>> 【MASS】BY60T 標準MASS=60+180=240 為生產與品管依據。排程MASS為請購用不用理會^^/CC1/CC2/CCQC/^^ <<.E_CHIN 2025/06/04 08:18.>> | 訂單 2506DFD022/002 修改記錄如下: 20250602 14:12:09 (93025) 退火碼: >> S1, 用途碼: >> COA010, 背面標示: >> C845, 訂單背面顏色(五碼): >> BY60T, 背面漆膜厚: >> NOM, 背面漆塗漆型式幾塗幾烤: >> 2, 鉻酸鹽: >> Z, 訂單厚度: >> 0.45, 訂單重: >> 30, 重量容許率(下限): >> 10, 重量容許率(上限): >> 10, 訂單寬度: >> 960, 鍍製方式: >> BC, 鋼捲內徑: >> 508, 鋼捲下限重: >> 2.5, 鋼捲上限重: >> 2.8, 壓花條件碼: >> -, 表面花紋: >> R, 綠色識別碼: >> -, 印刷輥號: >> -, 產品代碼: >> PPGL, 皮膜碼: >> -, 單位別: >> M, 油品種類: >> Z, 塗油量: >> Z, 包裝代碼: >> D7 , 保護膜碼: >> -, 客戶試片取樣型式: >> -, 調質碼: >> S, 套筒碼: >> P , 規格: >> CGLC400-20, 製造標準: >> CNS, 表面處理劑種類: >> Z, 表面處理劑塗佈量: >> Z, 伸長率測試: >> Y, 硬度測試碼: >> Y, 抗拉強度測試: >> Y, 降伏強度測試: >> Y, 厚度變異: >> 0, 訂單正面顏色(五碼): >> 4C386, 正面漆膜厚: >> NOM, 正面漆塗漆型式幾塗幾烤: >> 2, 修邊碼: >> Y, 重量碼: >> AW, 鋼捲捲向: >> O, 鍍層碼: >> AZ150, | *:
PPGL | 2506DFD023/001 | 1. 國內大色 R開頭色碼 BW7362--->BW73N2 (OFP00185)-{.不符.} 2. 表面非平整之色碼解捲易變形需強制業務使用鋼套桶 ( 垃圾桶用E、網紋漆套桶用C ) (正面色碼:RLS972, 套筒碼:C 不符)(OFP00048)-{.不符.} | 1. 部分大陸料含B元素超過CNS規範管制，故請原料CNS規範之訂單不要配大陸料 (OFP00684)-{.不符.} | 1. 國內大色 R開頭色碼 BW7362--->BW73N2 (OFP00185)-{.不符.} 2. 訂單若有厚度變異，冷軋厚度公差比照烤漆計算公式 , 但最小為 1/2 公差做設定 (OFP00254)-{.不符.} 3. "偏薄要求訂單" 鍍後厚度減 鍍後厚度下限需大於 0.02 MM,以免發生厚度不足狀況 (OFP00369)-{.不符.} 4. 部分大陸料含B元素超過CNS規範管制，故請原料CNS規範之訂單不要配大陸料 (OFP00684)-{.不符.} 5. 網紋漆會簽RD (OFP00734)-{.不符.} 6. 表面非平整之色碼解捲易變形需強制業務使用鋼套桶 ( 垃圾桶用E、網紋漆套桶用C ) (正面色碼:RLS972, 套筒碼:C 不符)(OFP00048)-{.不符.} | 訂單:2506DFD023/001 CPL <生產備註> 事項如下 . 除HGI/ HGL 訂單邊緣不噴油. 其餘皆側緣噴油 (RMK00285) | 訂單:2506DFD023/001 CR1 無 <生產備註> 事項 | 訂單:2506DFD023/001 CR2 無 <生產備註> 事項 | 訂單:2506DFD023/001 CG1 <生產備註> 事項如下 . 同一般烤漆戶外壁板管制 (RMK-YL_KUNG) . 平板類,鍍鋅生產時SKIN PASS & T/L 請依據鍍鋅標準規定生產 (RMK00100) . 鍍鋅表面不可有鋅痕、壓痕、凹陷、及刮傷 、應變痕等。 (RMK00100) . 出口鋼捲盤捲後目視不允許有鼓起. (RMK00100) | 訂單:2506DFD023/001 CG2 <生產備註> 事項如下 . 同一般烤漆戶外壁板管制 (RMK-YL_KUNG) . 平板類,鍍鋅生產時SKIN PASS & T/L 請依據鍍鋅標準規定生產 (RMK00100) . 鍍鋅表面不可有鋅痕、壓痕、凹陷、及刮傷 、應變痕等。 (RMK00100) . 出口鋼捲盤捲後目視不允許有鼓起. (RMK00100) | 訂單:2506DFD023/001 CC1 <生產備註> 事項如下 . 12. 請貼“禁止疊放”標籤。 (RMK-YL_KUNG) . 11. 成品產出之後需放在枕木上並儘快包裝避免變形，未包裝前禁止疊放。 (RMK-YL_KUNG) . 10. 出口品檢項目依R&D放行標準之"網紋烤漆鋼板"、板形管制依CIA008戶外壁板。 (RMK-YL_KUNG) . 9. 品檢若有鋼捲送RCL處理時，請務必通知RCL出口收捲張力設定最大、出口鋼捲需打1條縱向鋼帶(避免外圈鬆脫)。 (RMK-YL_KUNG) . 8. 為防止鋼捲收捲後變形，出口收捲單位張力設定：≧4.9kg/mm2、Taper Ratio:0%，鋼捲限重＜3.5噸，出口鋼捲需打1條縱鋼帶(避免外圈鬆脫)。 (RMK-YL_KUNG) . 7.2 請參閱R&D發行之“網紋漆(各色)膜厚與塗佈量管制基準表v2.1版”。 (RMK-YL_KUNG) . 7.1 目標管制正面漆塗佈量(25μ)320mg/dm2: 100 - 110%、總塗佈量(7μ+25μ: 455mg/dm2) ≧95%可放行， (RMK-YL_KUNG) . 6. 塗佈量以色差計32μ(7+25μ)為基準，排程MASS為塗料請購用不用理會。 (RMK-YL_KUNG) . 5. 面漆塗佈量高低會影響網紋開花大小，生產時需比對批差異板紋路不要差異太大。 (RMK-YL_KUNG) . 4. 面漆風速設定: 24、24、28、28，板溫設定232±10℃ (目標232-241℃)。 (RMK-YL_KUNG) . 3.2 面漆若有油點缺陷需外添加流平劑P 0.1-0.2% (R&D當天提供)。 (RMK-YL_KUNG) . 3.1 面漆測試前30分鐘再進行攪拌與調黏，Thinner 使用No.2B，黏度先以70-75"做測試，溶劑稀釋率不可超過10%(會影響紋路開花)， (RMK-YL_KUNG) . 2. 面漆使用鐵網過濾，塗料勿攪拌過快。 (RMK-YL_KUNG) . 1. 線速度設定50mpm。 (RMK-YL_KUNG) . 1.本單若塗裝背面漆一律改為REVERSE COATING 例外訂單如下敘述 (RMK00163) . 2.例外訂單為R字頭超低光澤與PVDF (＞25μ)，背面漆可改 NATURE COATING，但搭配底漆避免遮蓋性不佳 (RMK00163) . ★品檢注意！JIS&CNS 訂單必須每滿50噸一定要再做一次TEST (RMK00259) | 訂單:2506DFD023/001 CC2 <生產備註> 事項如下 . 12. 請貼“禁止疊放”標籤。 (RMK-YL_KUNG) . 11. 成品產出之後需放在枕木上並儘快包裝避免變形，未包裝前禁止疊放。 (RMK-YL_KUNG) . 10. 出口品檢項目依R&D放行標準之"網紋烤漆鋼板"、板形管制依CIA008戶外壁板。 (RMK-YL_KUNG) . 9. 品檢若有鋼捲送RCL處理時，請務必通知RCL出口收捲張力設定最大、出口鋼捲需打1條縱向鋼帶(避免外圈鬆脫)。 (RMK-YL_KUNG) . 8. 為防止鋼捲收捲後變形，出口收捲單位張力設定：≧4.9kg/mm2、Taper Ratio:0%，鋼捲限重＜3.5噸，出口鋼捲需打1條縱鋼帶(避免外圈鬆脫)。 (RMK-YL_KUNG) . 7.2 請參閱R&D發行之“網紋漆(各色)膜厚與塗佈量管制基準表v2.1版”。 (RMK-YL_KUNG) . 7.1 目標管制正面漆塗佈量(25μ)320mg/dm2: 100 - 110%、總塗佈量(7μ+25μ: 455mg/dm2) ≧95%可放行， (RMK-YL_KUNG) . 6. 塗佈量以色差計32μ(7+25μ)為基準，排程MASS為塗料請購用不用理會。 (RMK-YL_KUNG) . 5. 面漆塗佈量高低會影響網紋開花大小，生產時需比對批差異板紋路不要差異太大。 (RMK-YL_KUNG) . 4. 面漆風速設定: 24、24、28、28，板溫設定232±10℃ (目標232-241℃)。 (RMK-YL_KUNG) . 3.2 面漆若有油點缺陷需外添加流平劑P 0.1-0.2% (R&D當天提供)。 (RMK-YL_KUNG) . 3.1 面漆測試前30分鐘再進行攪拌與調黏，Thinner 使用No.2B，黏度先以70-75"做測試，溶劑稀釋率不可超過10%(會影響紋路開花)， (RMK-YL_KUNG) . 2. 面漆使用鐵網過濾，塗料勿攪拌過快。 (RMK-YL_KUNG) . 1. 線速度設定50mpm。 (RMK-YL_KUNG) . 1.本單若塗裝背面漆一律改為REVERSE COATING 例外訂單如下敘述 (RMK00163) . 2.例外訂單為R字頭超低光澤與PVDF (＞25μ)，背面漆可改 NATURE COATING，但搭配底漆避免遮蓋性不佳 (RMK00163) . ★品檢注意！JIS&CNS 訂單必須每滿50噸一定要再做一次TEST (RMK00259) | 訂單:2506DFD023/001 RCL <生產備註> 事項如下 . 12. 請貼“禁止疊放”標籤。 (RMK-YL_KUNG) . 11. 成品產出之後需放在枕木上並儘快包裝避免變形，未包裝前禁止疊放。 (RMK-YL_KUNG) . 10. 出口品檢項目依R&D放行標準之"網紋烤漆鋼板"、板形管制依CIA008戶外壁板。 (RMK-YL_KUNG) . 9. 品檢若有鋼捲送RCL處理時，請務必通知RCL出口收捲張力設定最大、出口鋼捲需打1條縱向鋼帶(避免外圈鬆脫)。 (RMK-YL_KUNG) | 訂單:2506DFD023/001 CCPK <生產備註> 事項如下 . 12. 請貼“禁止疊放”標籤。 (RMK-YL_KUNG) . 11. 成品產出之後需放在枕木上並儘快包裝避免變形，未包裝前禁止疊放。 (RMK-YL_KUNG) | 訂單:2506DFD023/001 CGQC <品檢備註> 事項如下 . 同一般烤漆戶外壁板管制 (RMK-YL_KUNG) | 訂單:2506DFD023/001 CCQC <品檢備註> 事項如下 . 12. 請貼“禁止疊放”標籤。 (RMK-YL_KUNG) . 11. 成品產出之後需放在枕木上並儘快包裝避免變形，未包裝前禁止疊放。 (RMK-YL_KUNG) . 10. 出口品檢項目依R&D放行標準之"網紋烤漆鋼板"、板形管制依CIA008戶外壁板。 (RMK-YL_KUNG) . 9. 品檢若有鋼捲送RCL處理時，請務必通知RCL出口收捲張力設定最大、出口鋼捲需打1條縱向鋼帶(避免外圈鬆脫)。 (RMK-YL_KUNG) . 8. 為防止鋼捲收捲後變形，出口收捲單位張力設定：≧4.9kg/mm2、Taper Ratio:0%，鋼捲限重＜3.5噸，出口鋼捲需打1條縱鋼帶(避免外圈鬆脫)。 (RMK-YL_KUNG) . 7.2 請參閱R&D發行之“網紋漆(各色)膜厚與塗佈量管制基準表v2.1版”。 (RMK-YL_KUNG) . 7.1 目標管制正面漆塗佈量(25μ)320mg/dm2: 100 - 110%、總塗佈量(7μ+25μ: 455mg/dm2) ≧95%可放行， (RMK-YL_KUNG) . 6. 塗佈量以色差計32μ(7+25μ)為基準，排程MASS為塗料請購用不用理會。 (RMK-YL_KUNG) . 5. 面漆塗佈量高低會影響網紋開花大小，生產時需比對批差異板紋路不要差異太大。 (RMK-YL_KUNG) . 4. 面漆風速設定: 24、24、28、28，板溫設定232±10℃ (目標232-241℃)。 (RMK-YL_KUNG) . 3.2 面漆若有油點缺陷需外添加流平劑P 0.1-0.2% (R&D當天提供)。 (RMK-YL_KUNG) . 3.1 面漆測試前30分鐘再進行攪拌與調黏，Thinner 使用No.2B，黏度先以70-75"做測試，溶劑稀釋率不可超過10%(會影響紋路開花)， (RMK-YL_KUNG) . 2. 面漆使用鐵網過濾，塗料勿攪拌過快。 (RMK-YL_KUNG) . 1. 線速度設定50mpm。 (RMK-YL_KUNG) . 1.本單若塗裝背面漆一律改為REVERSE COATING 例外訂單如下敘述 (RMK00163) . 2.例外訂單為R字頭超低光澤與PVDF (＞25μ)，背面漆可改 NATURE COATING，但搭配底漆避免遮蓋性不佳 (RMK00163) . ★品檢注意！JIS&CNS 訂單必須每滿50噸一定要再做一次TEST (RMK00259) | 訂單:2506DFD023/001 TOL 無 <生產備註> 事項 | 同一般烤漆戶外壁板管制^^/CG1/CG2/CGQC/ <<.YL_KUNG 2025/06/23 14:14.>> 1. 線速度設定50mpm。^^/CC1/CC2/CCQC/ <<.YL_KUNG 2025/06/23 14:14.>> 2. 面漆使用鐵網過濾，塗料勿攪拌過快。^^/CC1/CC2/CCQC/ <<.YL_KUNG 2025/06/23 14:14.>> 3.1 面漆測試前30分鐘再進行攪拌與調黏，Thinner 使用No.2B，黏度先以70-75"做測試，溶劑稀釋率不可超過10%(會影響紋路開花)，^^/CC1/CC2/CCQC/ <<.YL_KUNG 2025/06/23 14:15.>> 3.2 面漆若有油點缺陷需外添加流平劑P 0.1-0.2% (R&D當天提供)。^^/CC1/CC2/CCQC/ <<.YL_KUNG 2025/06/23 14:18.>> 4. 面漆風速設定: 24、24、28、28，板溫設定232±10℃ (目標232-241℃)。^^/CC1/CC2/CCQC/ <<.YL_KUNG 2025/06/23 14:16.>> 5. 面漆塗佈量高低會影響網紋開花大小，生產時需比對批差異板紋路不要差異太大。^^/CC1/CC2/CCQC/ <<.YL_KUNG 2025/06/23 14:16.>> 6. 塗佈量以色差計32μ(7+25μ)為基準，排程MASS為塗料請購用不用理會。^^/CC1/CC2/CCQC/ <<.YL_KUNG 2025/06/23 14:17.>> 7.1 目標管制正面漆塗佈量(25μ)320mg/dm2: 100 - 110%、總塗佈量(7μ+25μ: 455mg/dm2) ≧95%可放行，^^/CC1/CC2/CCQC/ <<.YL_KUNG 2025/06/23 14:17.>> 7.2 請參閱R&D發行之“網紋漆(各色)膜厚與塗佈量管制基準表v2.1版”。^^/CC1/CC2/CCQC/ <<.YL_KUNG 2025/06/23 14:18.>> 8. 為防止鋼捲收捲後變形，出口收捲單位張力設定：≧4.9kg/mm2、Taper Ratio:0%，鋼捲限重＜3.5噸，出口鋼捲需打1條縱鋼帶(避免外圈鬆脫)。^^/CC1/CC2/CCQC/ <<.YL_KUNG 2025/06/23 14:18.>> 9. 品檢若有鋼捲送RCL處理時，請務必通知RCL出口收捲張力設定最大、出口鋼捲需打1條縱向鋼帶(避免外圈鬆脫)。^^/CC1/CC2/CCQC/RCL/ <<.YL_KUNG 2025/06/23 14:21.>> 10. 出口品檢項目依R&D放行標準之"網紋烤漆鋼板"、板形管制依CIA008戶外壁板。^^/CC1/CC2/CCQC/RCL/ <<.YL_KUNG 2025/06/23 14:31.>> 11. 成品產出之後需放在枕木上並儘快包裝避免變形，未包裝前禁止疊放。^^/CC1/CC2/CCQC/RCL/CCPK/MKT/ <<.YL_KUNG 2025/06/23 14:31.>> 12. 請貼“禁止疊放”標籤。^^/CC1/CC2/CCQC/RCL/CCPK/MKT/ <<.YL_KUNG 2025/06/23 14:31.>> | 訂單 2506DFD023/001 修改記錄如下: 20250602 15:17:14 (21003) 退火碼: >> S1, 用途碼: >> CIA008, 背面標示: >> C811, 訂單背面顏色(五碼): >> BW73Y, 背面漆膜厚: >> 12.5, 背面漆塗漆型式幾塗幾烤: >> 2, 鉻酸鹽: >> Z, 訂單厚度: >> 0.52, 訂單重: >> 30, 重量容許率(下限): >> 10, 重量容許率(上限): >> 10, 訂單寬度: >> 914, 鍍製方式: >> AC, 鋼捲內徑: >> 508, 鋼捲下限重: >> 2, 鋼捲上限重: >> 3, 壓花條件碼: >> -, 表面花紋: >> R, 綠色識別碼: >> -, 印刷輥號: >> -, 產品代碼: >> PPGL, 皮膜碼: >> -, 單位別: >> M, 油品種類: >> Z, 塗油量: >> Z, 包裝代碼: >> D2 , 保護膜碼: >> -, 客戶試片取樣型式: >> -, 調質碼: >> S, 套筒碼: >> C , 規格: >> CGLCC-20, 製造標準: >> CNS, 表面處理劑種類: >> Z, 表面處理劑塗佈量: >> Z, 伸長率測試: >> N, 硬度測試碼: >> N, 抗拉強度測試: >> N, 降伏強度測試: >> N, 厚度變異: >> -1.4, 訂單正面顏色(五碼): >> RLS97, 正面漆膜厚: >> 30, 正面漆塗漆型式幾塗幾烤: >> 2, 修邊碼: >> Y, 重量碼: >> AW, 鋼捲捲向: >> I, 鍍層碼: >> AZ150, | H:厚度偏薄
PPGL | 2506DFD027/001 | 1. 提醒：CNS 第三類保固 PPGL AZ150（含）以上，PPGI Z27 （含）以上 TOP ≧25U , BK 兩層塗裝 (OFP00448)-{.不符.} 2. 再三提醒確認！CNS &JIS 塗裝 PVDF 需要"3類"耐候等級。並注意鍍層或膜厚是否符合.... (OFP00568)-{.不符.} | 1. 部分大陸料含B元素超過CNS規範管制，故請原料CNS規範之訂單不要配大陸料 (OFP00684)-{.不符.} | 1. 訂單若有厚度變異，冷軋厚度公差比照烤漆計算公式 , 但最小為 1/2 公差做設定 (OFP00254)-{.不符.} 2. "偏薄要求訂單" 鍍後厚度減 鍍後厚度下限需大於 0.02 MM,以免發生厚度不足狀況 (OFP00369)-{.不符.} 3. 提醒：CNS 第三類保固 PPGL AZ150（含）以上，PPGI Z27 （含）以上 TOP ≧25U , BK 兩層塗裝 (OFP00448)-{.不符.} 4. 再三提醒確認！CNS &JIS 塗裝 PVDF 需要"3類"耐候等級。並注意鍍層或膜厚是否符合.... (OFP00568)-{.不符.} 5. 部分大陸料含B元素超過CNS規範管制，故請原料CNS規範之訂單不要配大陸料 (OFP00684)-{.不符.} | 訂單:2506DFD027/001 CPL <生產備註> 事項如下 . 除HGI/ HGL 訂單邊緣不噴油. 其餘皆側緣噴油 (RMK00285) | 訂單:2506DFD027/001 CR1 <生產備註> 事項如下 . 完軋寬度超出管制值上限≦2mm時,冷軋繼續生產並填寫品質異常通報單給鍍鋅線,以便調整張力與板溫 (RMK00278) | 訂單:2506DFD027/001 CR2 <生產備註> 事項如下 . 完軋寬度超出管制值上限≦2mm時,冷軋繼續生產並填寫品質異常通報單給鍍鋅線,以便調整張力與板溫 (RMK00278) | 訂單:2506DFD027/001 CG1 <生產備註> 事項如下 . 平板類,鍍鋅生產時SKIN PASS & T/L 請依據鍍鋅標準規定生產 (RMK00100) . 鍍鋅表面不可有鋅痕、壓痕、凹陷、及刮傷 、應變痕等。 (RMK00100) . 出口鋼捲盤捲後目視不允許有鼓起. (RMK00100) | 訂單:2506DFD027/001 CG2 <生產備註> 事項如下 . 平板類,鍍鋅生產時SKIN PASS & T/L 請依據鍍鋅標準規定生產 (RMK00100) . 鍍鋅表面不可有鋅痕、壓痕、凹陷、及刮傷 、應變痕等。 (RMK00100) . 出口鋼捲盤捲後目視不允許有鼓起. (RMK00100) | 訂單:2506DFD027/001 CC1 <生產備註> 事項如下 . 1.本單若塗裝背面漆一律改為REVERSE COATING 例外訂單如下敘述 (RMK00163) . 2.例外訂單為R字頭超低光澤與PVDF (＞25μ)，背面漆可改 NATURE COATING，但搭配底漆避免遮蓋性不佳 (RMK00163) . ★品檢注意！JIS&CNS 訂單必須每滿50噸一定要再做一次TEST (RMK00259) . 1.有客戶要下CNS第3類,以下備註麻煩CCP與TSD遵循,謝謝! (RMK00394) . 1.1.面漆塗佈量務必>=90%（如果背面用面漆也一樣） (RMK00394) . 1.2.務必留30cm*全寬試片1片,供實驗室委託確認SST與QUV性能。並於試片上註明"SST 2000HRS、QUV 1500HRS" (RMK00394) . 【PMT】本單面漆為"PVDF"，經會議決議需量測板溫並記錄之。每一張排程需量測一次否則追究責任 (RMK00503) . 【抽氣量】白色系在CC1生產時,FINISH抽氣量請設定250,如生產中發生色差b值異常升高,請股長再加大抽氣量因應 (RMK00560) | 訂單:2506DFD027/001 CC2 <生產備註> 事項如下 . 1.本單若塗裝背面漆一律改為REVERSE COATING 例外訂單如下敘述 (RMK00163) . 2.例外訂單為R字頭超低光澤與PVDF (＞25μ)，背面漆可改 NATURE COATING，但搭配底漆避免遮蓋性不佳 (RMK00163) . ★品檢注意！JIS&CNS 訂單必須每滿50噸一定要再做一次TEST (RMK00259) . 1.有客戶要下CNS第3類,以下備註麻煩CCP與TSD遵循,謝謝! (RMK00394) . 1.1.面漆塗佈量務必>=90%（如果背面用面漆也一樣） (RMK00394) . 1.2.務必留30cm*全寬試片1片,供實驗室委託確認SST與QUV性能。並於試片上註明"SST 2000HRS、QUV 1500HRS" (RMK00394) . 【PMT】本單面漆為"PVDF"，經會議決議需量測板溫並記錄之。每一張排程需量測一次否則追究責任 (RMK00503) . 【抽氣量】白色系在CC1生產時,FINISH抽氣量請設定250,如生產中發生色差b值異常升高,請股長再加大抽氣量因應 (RMK00560) | 訂單:2506DFD027/001 RCL 無 <生產備註> 事項 | 訂單:2506DFD027/001 CCPK 無 <生產備註> 事項 | 訂單:2506DFD027/001 CGQC 無 <品檢備註> 事項 | 訂單:2506DFD027/001 CCQC <品檢備註> 事項如下 . 1.本單若塗裝背面漆一律改為REVERSE COATING 例外訂單如下敘述 (RMK00163) . 2.例外訂單為R字頭超低光澤與PVDF (＞25μ)，背面漆可改 NATURE COATING，但搭配底漆避免遮蓋性不佳 (RMK00163) . ★品檢注意！JIS&CNS 訂單必須每滿50噸一定要再做一次TEST (RMK00259) . 1.有客戶要下CNS第3類,以下備註麻煩CCP與TSD遵循,謝謝! (RMK00394) . 1.1.面漆塗佈量務必>=90%（如果背面用面漆也一樣） (RMK00394) . 1.2.務必留30cm*全寬試片1片,供實驗室委託確認SST與QUV性能。並於試片上註明"SST 2000HRS、QUV 1500HRS" (RMK00394) . 【PMT】本單面漆為"PVDF"，經會議決議需量測板溫並記錄之。每一張排程需量測一次否則追究責任 (RMK00503) | 訂單:2506DFD027/001 TOL 無 <生產備註> 事項 |  | 訂單 2506DFD027/001 修改記錄如下: 20250603 16:22:06 (21003) 退火碼: >> S1, 用途碼: >> CIA008, 背面標示: >> C815, 訂單背面顏色(五碼): >> BW73Y, 背面漆膜厚: >> 12.5, 背面漆塗漆型式幾塗幾烤: >> 2, 鉻酸鹽: >> Z, 訂單厚度: >> 0.52, 訂單重: >> 30, 重量容許率(下限): >> 10, 重量容許率(上限): >> 10, 訂單寬度: >> 914, 鍍製方式: >> AC, 鋼捲內徑: >> 508, 鋼捲下限重: >> 3, 鋼捲上限重: >> 5, 壓花條件碼: >> -, 表面花紋: >> R, 綠色識別碼: >> -, 印刷輥號: >> -, 產品代碼: >> PPGL, 皮膜碼: >> -, 單位別: >> M, 油品種類: >> Z, 塗油量: >> Z, 包裝代碼: >> D2 , 保護膜碼: >> -, 客戶試片取樣型式: >> -, 調質碼: >> S, 套筒碼: >> R , 規格: >> CGLC400-30, 製造標準: >> CNS, 表面處理劑種類: >> Z, 表面處理劑塗佈量: >> Z, 伸長率測試: >> N, 硬度測試碼: >> N, 抗拉強度測試: >> N, 降伏強度測試: >> N, 厚度變異: >> -1.4, 訂單正面顏色(五碼): >> FW266, 正面漆膜厚: >> 25, 正面漆塗漆型式幾塗幾烤: >> 2, 修邊碼: >> Y, 重量碼: >> AW, 鋼捲捲向: >> I, 鍍層碼: >> AZ150, | H:厚度偏薄
PPGI | 2506DFD029/001 | 1. ●依旭台背面（正面漆塗料）發泡黏著性不佳（CC250503），要確認背面是否要發泡● (OFP00739)-{.不符.} | 1. 部分大陸料含B元素超過CNS規範管制，故請原料CNS規範之訂單不要配大陸料 (OFP00684)-{.不符.} | 1. 【提醒 審單人員】CR≧0.6 要於烤漆備註調降 PMT等相關。★KP抗塵PVDF不受此限 (OFP00509)-{.不符.} 2. 部分大陸料含B元素超過CNS規範管制，故請原料CNS規範之訂單不要配大陸料 (OFP00684)-{.不符.} 3. ●依旭台背面（正面漆塗料）發泡黏著性不佳（CC250503），要確認背面是否要發泡● (OFP00739)-{.不符.} | 訂單:2506DFD029/001 CPL <生產備註> 事項如下 . 避免刮痕及殘剪,注意修邊品質. (RMK00084) . 除HGI/ HGL 訂單邊緣不噴油. 其餘皆側緣噴油 (RMK00285) | 訂單:2506DFD029/001 CR1 <生產備註> 事項如下 . 【板形控制】請注意平坦度,出捲板型 ︵ (RMK-E_CHIN) . 不得有中波,加強板形及弓形度控制,記錄板面狀況 出口不可有鼓起. (RMK00084) . 完軋寬度超出管制值上限≦2mm時,冷軋繼續生產並填寫品質異常通報單給鍍鋅線,以便調整張力與板溫 (RMK00278) | 訂單:2506DFD029/001 CR2 <生產備註> 事項如下 . 【板形控制】請注意平坦度,出捲板型 ︵ (RMK-E_CHIN) . 不得有中波,加強板形及弓形度控制,記錄板面狀況 出口不可有鼓起. (RMK00084) . 完軋寬度超出管制值上限≦2mm時,冷軋繼續生產並填寫品質異常通報單給鍍鋅線,以便調整張力與板溫 (RMK00278) | 訂單:2506DFD029/001 CG1 <生產備註> 事項如下 . 【板形控制】請注意平坦度,出捲板型 ︵ (RMK-E_CHIN) . 平板類,鍍鋅生產時SKIN PASS & T/L 請依據鍍鋅標準規定生產. (RMK00084) . 弓形度≦4MM/300MM 波高≦4MM 急峻度≦0.5%. (RMK00084) . 每二顆母鋼捲需切2M板量測急峻度,並記錄於外觀檢查記錄表內. (RMK00084) . 出口鋼捲盤捲後目視不允許有鼓起. (RMK00084) . 本單於烤漆正背面都塗裝正面漆，因此鍍鋅請管制背面表面品質比照正面 (RMK00363) | 訂單:2506DFD029/001 CG2 <生產備註> 事項如下 . 【板形控制】請注意平坦度,出捲板型 ︵ (RMK-E_CHIN) . 平板類,鍍鋅生產時SKIN PASS & T/L 請依據鍍鋅標準規定生產. (RMK00084) . 弓形度≦4MM/300MM 波高≦4MM 急峻度≦0.5%. (RMK00084) . 每二顆母鋼捲需切2M板量測急峻度,並記錄於外觀檢查記錄表內. (RMK00084) . 出口鋼捲盤捲後目視不允許有鼓起. (RMK00084) . 本單於烤漆正背面都塗裝正面漆，因此鍍鋅請管制背面表面品質比照正面 (RMK00363) | 訂單:2506DFD029/001 CC1 <生產備註> 事項如下 . 【板形控制】請注意平坦度,出捲板型 ︵ (RMK-E_CHIN) . 【出口注意】注意單捲限重及610內徑 (RMK-E_CHIN) . 【PMT】1.1.因為CR厚 0.961 mm，TOP 標準PMT以217℃去計算 (RMK-E_CHIN) . 冷軋厚度 > 0.8mm 內圈須插入二張瓦楞紙,防止端板印痕.客戶為益大時不可加瓦楞紙 (RMK00059) . 出口鋼捲盤捲後目視不允許有鼓起. (RMK00084) . 1.本單若塗裝背面漆一律改為REVERSE COATING 例外訂單如下敘述 (RMK00163) . 2.例外訂單為R字頭超低光澤與PVDF (＞25μ)，背面漆可改 NATURE COATING，但搭配底漆避免遮蓋性不佳 (RMK00163) . ★品檢注意！JIS&CNS 訂單必須每滿50噸一定要再做一次TEST (RMK00259) . 【PMT】1.2.CC2計算完後面漆每個ZONE 爐溫各降8℃為最終爐溫 (RMK00568) . 【PMT】1.3.CC2因爐溫各降8℃為最終爐溫，請股長於TEST時 確實量測板溫 (RMK00568) . 【PMT】1.4.若發現PMT不足，請上調ZONE溫度並回饋工程師 (RMK00568) . 【PMT】1.5.品檢注意！因標準PMT有下修請注意MEK測試 (RMK00568) . 【PMT】1.6.厚板少生產，請領班量測板溫並記錄之 (RMK00568) | 訂單:2506DFD029/001 CC2 <生產備註> 事項如下 . 【板形控制】請注意平坦度,出捲板型 ︵ (RMK-E_CHIN) . 【出口注意】注意單捲限重及610內徑 (RMK-E_CHIN) . 【PMT】1.1.因為CR厚 0.961 mm，TOP 標準PMT以217℃去計算 (RMK-E_CHIN) . 冷軋厚度 > 0.8mm 內圈須插入二張瓦楞紙,防止端板印痕.客戶為益大時不可加瓦楞紙 (RMK00059) . 出口鋼捲盤捲後目視不允許有鼓起. (RMK00084) . 1.本單若塗裝背面漆一律改為REVERSE COATING 例外訂單如下敘述 (RMK00163) . 2.例外訂單為R字頭超低光澤與PVDF (＞25μ)，背面漆可改 NATURE COATING，但搭配底漆避免遮蓋性不佳 (RMK00163) . 20120627晨會決議 CC2生產 PPGI 時請使用表調 (RMK00191) . ★品檢注意！JIS&CNS 訂單必須每滿50噸一定要再做一次TEST (RMK00259) . 【PMT】1.2.CC2計算完後面漆每個ZONE 爐溫各降8℃為最終爐溫 (RMK00568) . 【PMT】1.3.CC2因爐溫各降8℃為最終爐溫，請股長於TEST時 確實量測板溫 (RMK00568) . 【PMT】1.4.若發現PMT不足，請上調ZONE溫度並回饋工程師 (RMK00568) . 【PMT】1.5.品檢注意！因標準PMT有下修請注意MEK測試 (RMK00568) . 【PMT】1.6.厚板少生產，請領班量測板溫並記錄之 (RMK00568) | 訂單:2506DFD029/001 RCL <生產備註> 事項如下 . 冷軋厚度 > 0.8mm 內圈須插入二張瓦楞紙,防止端板印痕.客戶為益大時不可加瓦楞紙 (RMK00059) | 訂單:2506DFD029/001 CCPK 無 <生產備註> 事項 | 訂單:2506DFD029/001 CGQC <品檢備註> 事項如下 . 【板形控制】請注意平坦度,出捲板型 ︵ (RMK-E_CHIN) . 本單於烤漆正背面都塗裝正面漆，因此鍍鋅請管制背面表面品質比照正面 (RMK00363) | 訂單:2506DFD029/001 CCQC <品檢備註> 事項如下 . 【板形控制】請注意平坦度,出捲板型 ︵ (RMK-E_CHIN) . 【出口注意】注意單捲限重及610內徑 (RMK-E_CHIN) . 【PMT】1.1.因為CR厚 0.961 mm，TOP 標準PMT以217℃去計算 (RMK-E_CHIN) . 冷軋厚度 > 0.8mm 內圈須插入二張瓦楞紙,防止端板印痕.客戶為益大時不可加瓦楞紙 (RMK00059) . 1.本單若塗裝背面漆一律改為REVERSE COATING 例外訂單如下敘述 (RMK00163) . 2.例外訂單為R字頭超低光澤與PVDF (＞25μ)，背面漆可改 NATURE COATING，但搭配底漆避免遮蓋性不佳 (RMK00163) . ★品檢注意！JIS&CNS 訂單必須每滿50噸一定要再做一次TEST (RMK00259) . 【PMT】1.2.CC2計算完後面漆每個ZONE 爐溫各降8℃為最終爐溫 (RMK00568) . 【PMT】1.3.CC2因爐溫各降8℃為最終爐溫，請股長於TEST時 確實量測板溫 (RMK00568) . 【PMT】1.4.若發現PMT不足，請上調ZONE溫度並回饋工程師 (RMK00568) . 【PMT】1.5.品檢注意！因標準PMT有下修請注意MEK測試 (RMK00568) . 【PMT】1.6.厚板少生產，請領班量測板溫並記錄之 (RMK00568) | 訂單:2506DFD029/001 TOL 無 <生產備註> 事項 | 【PMT】1.1.因為CR厚 0.961 mm，TOP 標準PMT以217℃去計算^^/CC1/CC2/CCQC/^^ <<.E_CHIN 2025/06/09 08:37.>> 【出口注意】注意單捲限重及610內徑^^/CC1/CC2/CCQC/ <<.E_CHIN 2025/06/09 08:39.>> 【板形控制】請注意平坦度,出捲板型 ︵^^/CR1/CR2/CG1/CG2/CC1/CC2/CGQC/CCQC/ <<.E_CHIN 2025/06/09 08:41.>> | 訂單 2506DFD029/001 修改記錄如下: 20250604 15:28:04 (24025) 退火碼: >> S1, 用途碼: >> COT001, 背面標示: >> C817, 訂單背面顏色(五碼): >> 5C161, 背面漆膜厚: >> NOM, 背面漆塗漆型式幾塗幾烤: >> 2, 鉻酸鹽: >> Z, 訂單厚度: >> 0.951, 訂單重: >> 40, 重量容許率(下限): >> 10, 重量容許率(上限): >> 10, 訂單寬度: >> 1219, 鍍製方式: >> BC, 鋼捲內徑: >> 610, 鋼捲下限重: >> 4, 鋼捲上限重: >> 5.5, 壓花條件碼: >> -, 表面花紋: >> Z, 綠色識別碼: >> -, 印刷輥號: >> -, 產品代碼: >> PPGI, 皮膜碼: >> -, 單位別: >> M, 油品種類: >> Z, 塗油量: >> Z, 包裝代碼: >> D2 , 保護膜碼: >> -, 客戶試片取樣型式: >> -, 調質碼: >> S, 套筒碼: >> N , 規格: >> CGC440-20, 製造標準: >> CNS, 表面處理劑種類: >> Z, 表面處理劑塗佈量: >> Z, 伸長率測試: >> N, 硬度測試碼: >> N, 抗拉強度測試: >> N, 降伏強度測試: >> N, 厚度變異: >> 0, 訂單正面顏色(五碼): >> 5C161, 正面漆膜厚: >> NOM, 正面漆塗漆型式幾塗幾烤: >> 2, 修邊碼: >> Y, 重量碼: >> AW, 鋼捲捲向: >> I, 鍍層碼: >> Z25, | *:
PPGL | 2506DFD030/001 | 1. 單捲限重檢核 (原料重:15~20, 分切困難:15.00~16.00,17.50~18.00, 單捲限重:2.50~3.00)(OFP00031)-{.不符.} | 1. 部分大陸料含B元素超過CNS規範管制，故請原料CNS規範之訂單不要配大陸料 (OFP00684)-{.不符.} | 1. 部分大陸料含B元素超過CNS規範管制，故請原料CNS規範之訂單不要配大陸料 (OFP00684)-{.不符.} | 訂單:2506DFD030/001 CPL <生產備註> 事項如下 . 【烤漆成品目標寬度】目標寬度915mm~917mm (RMK-E_CHIN) . 除HGI/ HGL 訂單邊緣不噴油. 其餘皆側緣噴油 (RMK00285) . CNS AZ70 鍍層相當於 SYSCO AZ070 鍍層 (RMK00295) | 訂單:2506DFD030/001 CR1 <生產備註> 事項如下 . 【烤漆成品目標寬度】目標寬度915mm~917mm (RMK-E_CHIN) . 完軋寬度超出管制值上限≦2mm時,冷軋繼續生產並填寫品質異常通報單給鍍鋅線,以便調整張力與板溫 (RMK00278) . CNS AZ70 鍍層相當於 SYSCO AZ070 鍍層 (RMK00295) | 訂單:2506DFD030/001 CR2 <生產備註> 事項如下 . 【烤漆成品目標寬度】目標寬度915mm~917mm (RMK-E_CHIN) . 完軋寬度超出管制值上限≦2mm時,冷軋繼續生產並填寫品質異常通報單給鍍鋅線,以便調整張力與板溫 (RMK00278) . CNS AZ70 鍍層相當於 SYSCO AZ070 鍍層 (RMK00295) | 訂單:2506DFD030/001 CG1 <生產備註> 事項如下 . 【烤漆成品目標寬度】目標寬度915mm~917mm (RMK-E_CHIN) . 弓形度、 波高、 急峻度,每顆鋼捲皆須詳細記錄. (RMK00058) . 平板類,鍍鋅生產時SKIN PASS & T/L 請依據鍍鋅標準規定生產. (RMK00058) . 每二顆母鋼捲需切2M板量測急峻度,並記錄於外觀檢查記錄表內. (RMK00058) . 出口鋼捲盤捲後目視不允許有鼓起. (RMK00058) | 訂單:2506DFD030/001 CG2 <生產備註> 事項如下 . 【烤漆成品目標寬度】目標寬度915mm~917mm (RMK-E_CHIN) . 弓形度、 波高、 急峻度,每顆鋼捲皆須詳細記錄. (RMK00058) . 平板類,鍍鋅生產時SKIN PASS & T/L 請依據鍍鋅標準規定生產. (RMK00058) . 每二顆母鋼捲需切2M板量測急峻度,並記錄於外觀檢查記錄表內. (RMK00058) . 出口鋼捲盤捲後目視不允許有鼓起. (RMK00058) | 訂單:2506DFD030/001 CC1 <生產備註> 事項如下 . 【分切】單顆重量不可超過3噸，最後一顆可不依限重 (RMK-E_CHIN) . 【烤漆成品目標寬度】目標寬度915mm~917mm (RMK-E_CHIN) . 使用紙套筒請出口主操注意調整張力設定 背面標示要記得噴印. (RMK00058) . 每顆母鋼捲需切2M板量測急峻度,並記錄於報表內. (RMK00058) . 表面要求嚴格,不允許鋅痕,線痕,壓痕,樹皮(曾被訴賠)...等缺陷. (RMK00058) . 室內隔間用料2邊7MM以內允許輕微缺陷,如邊緣應變痕,點狀未著漆,亮痕… (RMK00058) . 1.本單若塗裝背面漆一律改為REVERSE COATING 例外訂單如下敘述 (RMK00163) . 2.例外訂單為R字頭超低光澤與PVDF (＞25μ)，背面漆可改 NATURE COATING，但搭配底漆避免遮蓋性不佳 (RMK00163) . ★品檢注意！JIS&CNS 訂單必須每滿50噸一定要再做一次TEST (RMK00259) . 【抽氣量】白色系在CC1生產時,FINISH抽氣量請設定250,如生產中發生色差b值異常升高,請股長再加大抽氣量因應 (RMK00560) | 訂單:2506DFD030/001 CC2 <生產備註> 事項如下 . 【分切】單顆重量不可超過3噸，最後一顆可不依限重 (RMK-E_CHIN) . 【烤漆成品目標寬度】目標寬度915mm~917mm (RMK-E_CHIN) . 使用紙套筒請出口主操注意調整張力設定 背面標示要記得噴印. (RMK00058) . 每顆母鋼捲需切2M板量測急峻度,並記錄於報表內. (RMK00058) . 表面要求嚴格,不允許鋅痕,線痕,壓痕,樹皮(曾被訴賠)...等缺陷. (RMK00058) . 室內隔間用料2邊7MM以內允許輕微缺陷,如邊緣應變痕,點狀未著漆,亮痕… (RMK00058) . 1.本單若塗裝背面漆一律改為REVERSE COATING 例外訂單如下敘述 (RMK00163) . 2.例外訂單為R字頭超低光澤與PVDF (＞25μ)，背面漆可改 NATURE COATING，但搭配底漆避免遮蓋性不佳 (RMK00163) . ★品檢注意！JIS&CNS 訂單必須每滿50噸一定要再做一次TEST (RMK00259) . 【抽氣量】白色系在CC1生產時,FINISH抽氣量請設定250,如生產中發生色差b值異常升高,請股長再加大抽氣量因應 (RMK00560) | 訂單:2506DFD030/001 RCL 無 <生產備註> 事項 | 訂單:2506DFD030/001 CCPK 無 <生產備註> 事項 | 訂單:2506DFD030/001 CGQC <品檢備註> 事項如下 . 【烤漆成品目標寬度】目標寬度915mm~917mm (RMK-E_CHIN) . 弓形度、 波高、 急峻度,每顆鋼捲皆須詳細記錄. (RMK00058) . 每二顆母鋼捲需切2M板量測急峻度,並記錄於外觀檢查記錄表內. (RMK00058) . 出口鋼捲盤捲後目視不允許有鼓起. (RMK00058) | 訂單:2506DFD030/001 CCQC <品檢備註> 事項如下 . 【分切】單顆重量不可超過3噸，最後一顆可不依限重 (RMK-E_CHIN) . 【烤漆成品目標寬度】目標寬度915mm~917mm (RMK-E_CHIN) . 1.本單若塗裝背面漆一律改為REVERSE COATING 例外訂單如下敘述 (RMK00163) . 2.例外訂單為R字頭超低光澤與PVDF (＞25μ)，背面漆可改 NATURE COATING，但搭配底漆避免遮蓋性不佳 (RMK00163) . ★品檢注意！JIS&CNS 訂單必須每滿50噸一定要再做一次TEST (RMK00259) | 訂單:2506DFD030/001 TOL 無 <生產備註> 事項 | 【烤漆成品目標寬度】目標寬度915mm~917mm^^/CPL/CR1/CR2/CG1/CG2/CC1/CC2/CGQC/CCQC/ <<.E_CHIN 2025/06/10 11:05.>> 【分切】單顆重量不可超過3噸，最後一顆可不依限重^^/CC1/CC2/CCQC/ <<.E_CHIN 2025/06/10 11:14.>> | 訂單 2506DFD030/001 修改記錄如下: 20250605 08:18:49 (24025) 退火碼: >> S1, 用途碼: >> CIA007, 背面標示: >> C008, 訂單背面顏色(五碼): >> BW736, 背面漆膜厚: >> NOM, 背面漆塗漆型式幾塗幾烤: >> 1, 鉻酸鹽: >> Z, 訂單厚度: >> 0.476, 訂單重: >> 40, 重量容許率(下限): >> 10, 重量容許率(上限): >> 10, 訂單寬度: >> 912, 鍍製方式: >> BC, 鋼捲內徑: >> 508, 鋼捲下限重: >> 2.5, 鋼捲上限重: >> 3, 壓花條件碼: >> -, 表面花紋: >> R, 綠色識別碼: >> -, 印刷輥號: >> -, 產品代碼: >> PPGL, 皮膜碼: >> -, 單位別: >> M, 油品種類: >> Z, 塗油量: >> Z, 包裝代碼: >> S4 , 保護膜碼: >> -, 客戶試片取樣型式: >> -, 調質碼: >> S, 套筒碼: >> P , 規格: >> CGLC400-10, 製造標準: >> CNS, 表面處理劑種類: >> Z, 表面處理劑塗佈量: >> Z, 伸長率測試: >> N, 硬度測試碼: >> N, 抗拉強度測試: >> N, 降伏強度測試: >> N, 厚度變異: >> 0, 訂單正面顏色(五碼): >> LW517, 正面漆膜厚: >> 25, 正面漆塗漆型式幾塗幾烤: >> 2, 修邊碼: >> Y, 重量碼: >> AW, 鋼捲捲向: >> I, 鍍層碼: >> AZ70, | *: | [訂單訊息通知] 2025/06/10 上午 10:49:22 *** (秦大維 >> 通知 >> Seren Lin) 訊息 : 2024 QA統計，成品寬度約 914～915 [訂單訊息通知] 2025/06/10 上午 11:29:28 *** (秦大維 >> 通知 >> Seren Lin) 訊息 : 修正...2024QA 統計實際產出 914～916