PPGL | 2506DFD031/001 | 1. ●依旭台背面（正面漆塗料）發泡黏著性不佳（CC250503），要確認背面是否要發泡● (OFP00739)-{.不符.} | 1. 部分大陸料含B元素超過CNS規範管制，故請原料CNS規範之訂單不要配大陸料 (OFP00684)-{.不符.} | 1. 方針管制之特殊產品，請設定訂單追蹤以利確實掌握每批生產情況，滾動調整。 (OFP00142)-{.不符.} 2. CQ CR厚度超過0.7MM後要注意CR1與CR2修邊寬度要確認 (OFP00157)-{.不符.} 3. 訂單若有厚度變異，冷軋厚度公差比照烤漆計算公式 , 但最小為 1/2 公差做設定 (OFP00254)-{.不符.} 4. "偏薄要求訂單" 鍍後厚度減 鍍後厚度下限需大於 0.02 MM,以免發生厚度不足狀況 (OFP00369)-{.不符.} 5. 【提醒 審單人員】CR≧0.6 要於烤漆備註調降 PMT等相關。★KP抗塵PVDF不受此限 (OFP00509)-{.不符.} 6. 部分大陸料含B元素超過CNS規範管制，故請原料CNS規範之訂單不要配大陸料 (OFP00684)-{.不符.} 7. ●依旭台背面（正面漆塗料）發泡黏著性不佳（CC250503），要確認背面是否要發泡● (OFP00739)-{.不符.} | 訂單:2506DFD031/001 CPL <生產備註> 事項如下 . PKL 避免刮痕及殘剪,注意修邊品質. (RMK00088) . 本單為烤漆背面大於等於25μ塗裝，軋延後不允許毛邊，請CPL注意修邊狀況 (RMK00124) . 【邊緣品質】此為烤漆背面25μ訂單，請加強檢視鋼捲：邊緣殘剪、側緣鋅渣或毛邊，因為會導致烤漆背面漆轉印正面 (RMK00126) . 除HGI/ HGL 訂單邊緣不噴油. 其餘皆側緣噴油 (RMK00285) . CNS AZ50 鍍層相當於 SYSCO AZ050 鍍層 (RMK00294) | 訂單:2506DFD031/001 CR1 <生產備註> 事項如下 . 【邊緣品質】此為烤漆背面25μ訂單，請加強檢視鋼捲：邊緣殘剪、側緣鋅渣或毛邊，因為會導致烤漆背面漆轉印正面 (RMK00126) . CNS AZ50 鍍層相當於 SYSCO AZ050 鍍層 (RMK00294) | 訂單:2506DFD031/001 CR2 <生產備註> 事項如下 . 【邊緣品質】此為烤漆背面25μ訂單，請加強檢視鋼捲：邊緣殘剪、側緣鋅渣或毛邊，因為會導致烤漆背面漆轉印正面 (RMK00126) . CNS AZ50 鍍層相當於 SYSCO AZ050 鍍層 (RMK00294) | 訂單:2506DFD031/001 CG1 <生產備註> 事項如下 . 平板類,鍍鋅生產時SKIN PASS & T/L 請依據鍍鋅標準規定生產. (RMK00088) . 注意表面狀況(如無鋅痕,刮痕,凹陷.鼓起等) 鍍層控制(標準值 至 +20)之間. (RMK00088) . 每顆母鋼捲需切2M板量測急峻度,並記錄於外觀檢查記錄表內. (RMK00088) . 注意平坦度及表面狀況,請量測平坦度及弓形度並記錄之. (RMK00088) . 弓形度≦6MM/300MM 波高≦4MM 急峻度≦0.8%. (RMK00088) . 因成形性需求故鍍層量有上限管制，排程變換前後一顆分切請U3暫留，待產線確認鍍層量後再行處置。 (RMK00088) . 【邊緣品質】此為烤漆背面25μ訂單，請加強檢視鋼捲：邊緣殘剪、側緣鋅渣或毛邊，因為會導致烤漆背面漆轉印正面 (RMK00126) . CNS AZ50 鍍層相當於 SYSCO AZ050 鍍層 (RMK00294) . 本單於烤漆正背面都塗裝正面漆，因此鍍鋅請管制背面表面品質比照正面 (RMK00363) | 訂單:2506DFD031/001 CG2 <生產備註> 事項如下 . 平板類,鍍鋅生產時SKIN PASS & T/L 請依據鍍鋅標準規定生產. (RMK00088) . 注意表面狀況(如無鋅痕,刮痕,凹陷.鼓起等) 鍍層控制(標準值 至 +20)之間. (RMK00088) . 每顆母鋼捲需切2M板量測急峻度,並記錄於外觀檢查記錄表內. (RMK00088) . 注意平坦度及表面狀況,請量測平坦度及弓形度並記錄之. (RMK00088) . 弓形度≦6MM/300MM 波高≦4MM 急峻度≦0.8%. (RMK00088) . 因成形性需求故鍍層量有上限管制，排程變換前後一顆分切請U3暫留，待產線確認鍍層量後再行處置。 (RMK00088) . 【邊緣品質】此為烤漆背面25μ訂單，請加強檢視鋼捲：邊緣殘剪、側緣鋅渣或毛邊，因為會導致烤漆背面漆轉印正面 (RMK00126) . CNS AZ50 鍍層相當於 SYSCO AZ050 鍍層 (RMK00294) . 本單於烤漆正背面都塗裝正面漆，因此鍍鋅請管制背面表面品質比照正面 (RMK00363) | 訂單:2506DFD031/001 CC1 <生產備註> 事項如下 . 【PMT】1.1.因為CR厚 0.772 mm，TOP 標準PMT以231℃去計算 (RMK-E_CHIN) . 【分切】翰宇曰：最後一顆鋼捲可不依限重分切（不得超出 5噸） (RMK-E_CHIN) . 厚度大於0.8MM,請檢查台人員在內圈插入二張瓦楞紙,避免端板印痕. (RMK00088) . 請依據平板類調整張力整平機張力. (RMK00088) . 【邊緣品質】此為烤漆背面25μ訂單，請加強檢視鋼捲：邊緣殘剪、側緣鋅渣或毛邊，因為會導致烤漆背面漆轉印正面 (RMK00126) . 1.本單若塗裝背面漆一律改為REVERSE COATING 例外訂單如下敘述 (RMK00163) . 2.例外訂單為R字頭超低光澤與PVDF (＞25μ)，背面漆可改 NATURE COATING，但搭配底漆避免遮蓋性不佳 (RMK00163) . ★品檢注意！JIS&CNS 訂單必須每滿50噸一定要再做一次TEST (RMK00259) . 【PMT】1.2.CC2計算完後面漆每個ZONE 爐溫各降8℃為最終爐溫 (RMK00568) . 【PMT】1.3.CC2因爐溫各降8℃為最終爐溫，請股長於TEST時 確實量測板溫 (RMK00568) . 【PMT】1.4.若發現PMT不足，請上調ZONE溫度並回饋工程師 (RMK00568) . 【PMT】1.5.品檢注意！因標準PMT有下修請注意MEK測試 (RMK00568) . 【PMT】1.6.厚板少生產，請領班量測板溫並記錄之 (RMK00568) | 訂單:2506DFD031/001 CC2 <生產備註> 事項如下 . 【PMT】1.1.因為CR厚 0.772 mm，TOP 標準PMT以231℃去計算 (RMK-E_CHIN) . 【分切】翰宇曰：最後一顆鋼捲可不依限重分切（不得超出 5噸） (RMK-E_CHIN) . 厚度大於0.8MM,請檢查台人員在內圈插入二張瓦楞紙,避免端板印痕. (RMK00088) . 請依據平板類調整張力整平機張力. (RMK00088) . 【邊緣品質】此為烤漆背面25μ訂單，請加強檢視鋼捲：邊緣殘剪、側緣鋅渣或毛邊，因為會導致烤漆背面漆轉印正面 (RMK00126) . 1.本單若塗裝背面漆一律改為REVERSE COATING 例外訂單如下敘述 (RMK00163) . 2.例外訂單為R字頭超低光澤與PVDF (＞25μ)，背面漆可改 NATURE COATING，但搭配底漆避免遮蓋性不佳 (RMK00163) . ★品檢注意！JIS&CNS 訂單必須每滿50噸一定要再做一次TEST (RMK00259) . 【PMT】1.2.CC2計算完後面漆每個ZONE 爐溫各降8℃為最終爐溫 (RMK00568) . 【PMT】1.3.CC2因爐溫各降8℃為最終爐溫，請股長於TEST時 確實量測板溫 (RMK00568) . 【PMT】1.4.若發現PMT不足，請上調ZONE溫度並回饋工程師 (RMK00568) . 【PMT】1.5.品檢注意！因標準PMT有下修請注意MEK測試 (RMK00568) . 【PMT】1.6.厚板少生產，請領班量測板溫並記錄之 (RMK00568) | 訂單:2506DFD031/001 RCL 無 <生產備註> 事項 | 訂單:2506DFD031/001 CCPK 無 <生產備註> 事項 | 訂單:2506DFD031/001 CGQC <品檢備註> 事項如下 . 【邊緣品質】此為烤漆背面25μ訂單，請加強檢視鋼捲：邊緣殘剪、側緣鋅渣或毛邊，因為會導致烤漆背面漆轉印正面 (RMK00126) . CNS AZ50 鍍層相當於 SYSCO AZ050 鍍層 (RMK00294) . 本單於烤漆正背面都塗裝正面漆，因此鍍鋅請管制背面表面品質比照正面 (RMK00363) | 訂單:2506DFD031/001 CCQC <品檢備註> 事項如下 . 【PMT】1.1.因為CR厚 0.772 mm，TOP 標準PMT以231℃去計算 (RMK-E_CHIN) . 【分切】翰宇曰：最後一顆鋼捲可不依限重分切（不得超出 5噸） (RMK-E_CHIN) . 【邊緣品質】此為烤漆背面25μ訂單，請加強檢視鋼捲：邊緣殘剪、側緣鋅渣或毛邊，因為會導致烤漆背面漆轉印正面 (RMK00126) . 1.本單若塗裝背面漆一律改為REVERSE COATING 例外訂單如下敘述 (RMK00163) . 2.例外訂單為R字頭超低光澤與PVDF (＞25μ)，背面漆可改 NATURE COATING，但搭配底漆避免遮蓋性不佳 (RMK00163) . ★品檢注意！JIS&CNS 訂單必須每滿50噸一定要再做一次TEST (RMK00259) . 【PMT】1.2.CC2計算完後面漆每個ZONE 爐溫各降8℃為最終爐溫 (RMK00568) . 【PMT】1.3.CC2因爐溫各降8℃為最終爐溫，請股長於TEST時 確實量測板溫 (RMK00568) . 【PMT】1.4.若發現PMT不足，請上調ZONE溫度並回饋工程師 (RMK00568) . 【PMT】1.5.品檢注意！因標準PMT有下修請注意MEK測試 (RMK00568) . 【PMT】1.6.厚板少生產，請領班量測板溫並記錄之 (RMK00568) | 訂單:2506DFD031/001 TOL 無 <生產備註> 事項 | 【分切】翰宇曰：最後一顆鋼捲可不依限重分切（不得超出 5噸）^^/CC1/CC2/CCQC/ <<.E_CHIN 2025/06/09 10:20.>> 【PMT】1.1.因為CR厚 0.772 mm，TOP 標準PMT以231℃去計算^^/CC1/CC2/CCQC/^^ <<.E_CHIN 2025/06/09 10:21.>> | 訂單 2506DFD031/001 修改記錄如下: 20250605 14:41:53 (93025) 退火碼: >> S1, 用途碼: >> CIR009, 背面標示: >> S000, 訂單背面顏色(五碼): >> LC120, 背面漆膜厚: >> 25, 背面漆塗漆型式幾塗幾烤: >> 2, 鉻酸鹽: >> Z, 訂單厚度: >> 0.776, 訂單重: >> 30, 重量容許率(下限): >> 10, 重量容許率(上限): >> 10, 訂單寬度: >> 1219, 鍍製方式: >> BC, 鋼捲內徑: >> 508, 鋼捲下限重: >> 3, 鋼捲上限重: >> 5, 壓花條件碼: >> -, 表面花紋: >> R, 綠色識別碼: >> -, 印刷輥號: >> -, 產品代碼: >> PPGL, 皮膜碼: >> -, 單位別: >> M, 油品種類: >> Z, 塗油量: >> Z, 包裝代碼: >> S3 , 保護膜碼: >> -, 客戶試片取樣型式: >> -, 調質碼: >> S, 套筒碼: >> N , 規格: >> CGLCC-10, 製造標準: >> CNS, 表面處理劑種類: >> Z, 表面處理劑塗佈量: >> Z, 伸長率測試: >> N, 硬度測試碼: >> N, 抗拉強度測試: >> N, 降伏強度測試: >> N, 厚度變異: >> -1.5, 訂單正面顏色(五碼): >> LC120, 正面漆膜厚: >> 25, 正面漆塗漆型式幾塗幾烤: >> 2, 修邊碼: >> Y, 重量碼: >> AW, 鋼捲捲向: >> O, 鍍層碼: >> AZ50, | H:厚度偏薄
PPGL | 2506DFD032/001 | 1. 單捲限重檢核 (原料重:15~20, 分切困難:16.00~16.80,19.60~20, 單捲限重:2.80~3.20)(OFP00031)-{.不符.} | 1. 部分大陸料含B元素超過CNS規範管制，故請原料CNS規範之訂單不要配大陸料 (OFP00684)-{.不符.} | 1. 部分大陸料含B元素超過CNS規範管制，故請原料CNS規範之訂單不要配大陸料 (OFP00684)-{.不符.} | 訂單:2506DFD032/001 CPL <生產備註> 事項如下 . 【烤漆成品目標寬度】目標寬度:914mm~916mm (RMK-E_CHIN) . 除HGI/ HGL 訂單邊緣不噴油. 其餘皆側緣噴油 (RMK00285) | 訂單:2506DFD032/001 CR1 <生產備註> 事項如下 . 【烤漆成品目標寬度】目標寬度:914mm~916mm (RMK-E_CHIN) . 完軋寬度超出管制值上限≦2mm時,冷軋繼續生產並填寫品質異常通報單給鍍鋅線,以便調整張力與板溫 (RMK00278) | 訂單:2506DFD032/001 CR2 <生產備註> 事項如下 . 【烤漆成品目標寬度】目標寬度:914mm~916mm (RMK-E_CHIN) . 完軋寬度超出管制值上限≦2mm時,冷軋繼續生產並填寫品質異常通報單給鍍鋅線,以便調整張力與板溫 (RMK00278) | 訂單:2506DFD032/001 CG1 <生產備註> 事項如下 . 【烤漆成品目標寬度】目標寬度:914mm~916mm (RMK-E_CHIN) . 弓形度、 波高、 急峻度,每顆鋼捲皆須詳細記錄. (RMK00058) . 平板類,鍍鋅生產時SKIN PASS & T/L 請依據鍍鋅標準規定生產. (RMK00058) . 每二顆母鋼捲需切2M板量測急峻度,並記錄於外觀檢查記錄表內. (RMK00058) . 出口鋼捲盤捲後目視不允許有鼓起. (RMK00058) | 訂單:2506DFD032/001 CG2 <生產備註> 事項如下 . 【烤漆成品目標寬度】目標寬度:914mm~916mm (RMK-E_CHIN) . 弓形度、 波高、 急峻度,每顆鋼捲皆須詳細記錄. (RMK00058) . 平板類,鍍鋅生產時SKIN PASS & T/L 請依據鍍鋅標準規定生產. (RMK00058) . 每二顆母鋼捲需切2M板量測急峻度,並記錄於外觀檢查記錄表內. (RMK00058) . 出口鋼捲盤捲後目視不允許有鼓起. (RMK00058) | 訂單:2506DFD032/001 CC1 <生產備註> 事項如下 . 【分切】分切困難請找郁潔 (RMK-E_CHIN) . 【烤漆成品目標寬度】目標寬度:914mm~916mm (RMK-E_CHIN) . 使用紙套筒請出口主操注意調整張力設定 背面標示要記得噴印. (RMK00058) . 每顆母鋼捲需切2M板量測急峻度,並記錄於報表內. (RMK00058) . 表面要求嚴格,不允許鋅痕,線痕,壓痕,樹皮(曾被訴賠)...等缺陷. (RMK00058) . 室內隔間用料2邊7MM以內允許輕微缺陷,如邊緣應變痕,點狀未著漆,亮痕… (RMK00058) . 1.本單若塗裝背面漆一律改為REVERSE COATING 例外訂單如下敘述 (RMK00163) . 2.例外訂單為R字頭超低光澤與PVDF (＞25μ)，背面漆可改 NATURE COATING，但搭配底漆避免遮蓋性不佳 (RMK00163) . ★品檢注意！JIS&CNS 訂單必須每滿50噸一定要再做一次TEST (RMK00259) . 【抽氣量】白色系在CC1生產時,FINISH抽氣量請設定250,如生產中發生色差b值異常升高,請股長再加大抽氣量因應 (RMK00560) | 訂單:2506DFD032/001 CC2 <生產備註> 事項如下 . 【分切】分切困難請找郁潔 (RMK-E_CHIN) . 【烤漆成品目標寬度】目標寬度:914mm~916mm (RMK-E_CHIN) . 使用紙套筒請出口主操注意調整張力設定 背面標示要記得噴印. (RMK00058) . 每顆母鋼捲需切2M板量測急峻度,並記錄於報表內. (RMK00058) . 表面要求嚴格,不允許鋅痕,線痕,壓痕,樹皮(曾被訴賠)...等缺陷. (RMK00058) . 室內隔間用料2邊7MM以內允許輕微缺陷,如邊緣應變痕,點狀未著漆,亮痕… (RMK00058) . 1.本單若塗裝背面漆一律改為REVERSE COATING 例外訂單如下敘述 (RMK00163) . 2.例外訂單為R字頭超低光澤與PVDF (＞25μ)，背面漆可改 NATURE COATING，但搭配底漆避免遮蓋性不佳 (RMK00163) . ★品檢注意！JIS&CNS 訂單必須每滿50噸一定要再做一次TEST (RMK00259) . 【抽氣量】白色系在CC1生產時,FINISH抽氣量請設定250,如生產中發生色差b值異常升高,請股長再加大抽氣量因應 (RMK00560) | 訂單:2506DFD032/001 RCL 無 <生產備註> 事項 | 訂單:2506DFD032/001 CCPK 無 <生產備註> 事項 | 訂單:2506DFD032/001 CGQC <品檢備註> 事項如下 . 弓形度、 波高、 急峻度,每顆鋼捲皆須詳細記錄. (RMK00058) . 每二顆母鋼捲需切2M板量測急峻度,並記錄於外觀檢查記錄表內. (RMK00058) . 出口鋼捲盤捲後目視不允許有鼓起. (RMK00058) | 訂單:2506DFD032/001 CCQC <品檢備註> 事項如下 . 【分切】分切困難請找郁潔 (RMK-E_CHIN) . 1.本單若塗裝背面漆一律改為REVERSE COATING 例外訂單如下敘述 (RMK00163) . 2.例外訂單為R字頭超低光澤與PVDF (＞25μ)，背面漆可改 NATURE COATING，但搭配底漆避免遮蓋性不佳 (RMK00163) . ★品檢注意！JIS&CNS 訂單必須每滿50噸一定要再做一次TEST (RMK00259) | 訂單:2506DFD032/001 TOL 無 <生產備註> 事項 | 【烤漆成品目標寬度】目標寬度:914mm~916mm^^/CPL/CR1/CR2/CG1/CG2/CC1/CC2/ <<.E_CHIN 2025/06/10 10:31.>> 【分切】分切困難請找郁潔^^/CC1/CC2/CCQC/ <<.E_CHIN 2025/06/10 10:35.>> | 訂單 2506DFD032/001 修改記錄如下: 20250606 16:57:33 (24025) 退火碼: >> S1, 用途碼: >> CIA007, 背面標示: >> C008, 訂單背面顏色(五碼): >> BW736, 背面漆膜厚: >> NOM, 背面漆塗漆型式幾塗幾烤: >> 1, 鉻酸鹽: >> Z, 訂單厚度: >> 0.476, 訂單重: >> 40, 重量容許率(下限): >> 10, 重量容許率(上限): >> 10, 訂單寬度: >> 912, 鍍製方式: >> BC, 鋼捲內徑: >> 508, 鋼捲下限重: >> 2.8, 鋼捲上限重: >> 3.2, 壓花條件碼: >> -, 表面花紋: >> R, 綠色識別碼: >> -, 印刷輥號: >> -, 產品代碼: >> PPGL, 皮膜碼: >> -, 單位別: >> M, 油品種類: >> Z, 塗油量: >> Z, 包裝代碼: >> S4 , 保護膜碼: >> -, 客戶試片取樣型式: >> -, 調質碼: >> S, 套筒碼: >> P , 規格: >> CGLC400-10, 製造標準: >> CNS, 表面處理劑種類: >> Z, 表面處理劑塗佈量: >> Z, 伸長率測試: >> N, 硬度測試碼: >> N, 抗拉強度測試: >> N, 降伏強度測試: >> N, 厚度變異: >> 0, 訂單正面顏色(五碼): >> LW616, 正面漆膜厚: >> 25, 正面漆塗漆型式幾塗幾烤: >> 2, 修邊碼: >> Y, 重量碼: >> AW, 鋼捲捲向: >> I, 鍍層碼: >> AZ100, | *: | [訂單訊息通知] 2025/06/10 10:50:56 AM 訂單訊息通知 (秦大維 >> 通知 >> Seren Lin) 訂單訊息 : 2024 QA統計，成品寬度約 914～915
PPGL | 2506DFD033/001 |  | 1. 部分大陸料含B元素超過CNS規範管制，故請原料CNS規範之訂單不要配大陸料 (OFP00684)-{.不符.} | 1. 訂單若有厚度變異，冷軋厚度公差比照烤漆計算公式 , 但最小為 1/2 公差做設定 (OFP00254)-{.不符.} 2. "偏薄要求訂單" 鍍後厚度減 鍍後厚度下限需大於 0.02 MM,以免發生厚度不足狀況 (OFP00369)-{.不符.} 3. 部分大陸料含B元素超過CNS規範管制，故請原料CNS規範之訂單不要配大陸料 (OFP00684)-{.不符.} | 訂單:2506DFD033/001 CPL <生產備註> 事項如下 . 除HGI/ HGL 訂單邊緣不噴油. 其餘皆側緣噴油 (RMK00285) | 訂單:2506DFD033/001 CR1 <生產備註> 事項如下 . 完軋寬度超出管制值上限≦2mm時,冷軋繼續生產並填寫品質異常通報單給鍍鋅線,以便調整張力與板溫 (RMK00278) | 訂單:2506DFD033/001 CR2 <生產備註> 事項如下 . 完軋寬度超出管制值上限≦2mm時,冷軋繼續生產並填寫品質異常通報單給鍍鋅線,以便調整張力與板溫 (RMK00278) | 訂單:2506DFD033/001 CG1 <生產備註> 事項如下 . 平板類,鍍鋅生產時SKIN PASS & T/L 請依據鍍鋅標準規定生產 (RMK00100) . 鍍鋅表面不可有鋅痕、壓痕、凹陷、及刮傷 、應變痕等。 (RMK00100) . 出口鋼捲盤捲後目視不允許有鼓起. (RMK00100) | 訂單:2506DFD033/001 CG2 <生產備註> 事項如下 . 平板類,鍍鋅生產時SKIN PASS & T/L 請依據鍍鋅標準規定生產 (RMK00100) . 鍍鋅表面不可有鋅痕、壓痕、凹陷、及刮傷 、應變痕等。 (RMK00100) . 出口鋼捲盤捲後目視不允許有鼓起. (RMK00100) | 訂單:2506DFD033/001 CC1 <生產備註> 事項如下 . 1.本單若塗裝背面漆一律改為REVERSE COATING 例外訂單如下敘述 (RMK00163) . 2.例外訂單為R字頭超低光澤與PVDF (＞25μ)，背面漆可改 NATURE COATING，但搭配底漆避免遮蓋性不佳 (RMK00163) . ★品檢注意！JIS&CNS 訂單必須每滿50噸一定要再做一次TEST (RMK00259) | 訂單:2506DFD033/001 CC2 <生產備註> 事項如下 . 1.本單若塗裝背面漆一律改為REVERSE COATING 例外訂單如下敘述 (RMK00163) . 2.例外訂單為R字頭超低光澤與PVDF (＞25μ)，背面漆可改 NATURE COATING，但搭配底漆避免遮蓋性不佳 (RMK00163) . ★品檢注意！JIS&CNS 訂單必須每滿50噸一定要再做一次TEST (RMK00259) | 訂單:2506DFD033/001 RCL 無 <生產備註> 事項 | 訂單:2506DFD033/001 CCPK 無 <生產備註> 事項 | 訂單:2506DFD033/001 CGQC 無 <品檢備註> 事項 | 訂單:2506DFD033/001 CCQC <品檢備註> 事項如下 . 1.本單若塗裝背面漆一律改為REVERSE COATING 例外訂單如下敘述 (RMK00163) . 2.例外訂單為R字頭超低光澤與PVDF (＞25μ)，背面漆可改 NATURE COATING，但搭配底漆避免遮蓋性不佳 (RMK00163) . ★品檢注意！JIS&CNS 訂單必須每滿50噸一定要再做一次TEST (RMK00259) | 訂單:2506DFD033/001 TOL 無 <生產備註> 事項 |  | 訂單 2506DFD033/001 修改記錄如下: 20250606 14:56:10 (21003) 退火碼: >> S1, 用途碼: >> CIA008, 背面標示: >> C814, 訂單背面顏色(五碼): >> BW73Y, 背面漆膜厚: >> 12.5, 背面漆塗漆型式幾塗幾烤: >> 2, 鉻酸鹽: >> Z, 訂單厚度: >> 0.52, 訂單重: >> 40, 重量容許率(下限): >> 10, 重量容許率(上限): >> 10, 訂單寬度: >> 914, 鍍製方式: >> AC, 鋼捲內徑: >> 508, 鋼捲下限重: >> 3, 鋼捲上限重: >> 5, 壓花條件碼: >> -, 表面花紋: >> R, 綠色識別碼: >> -, 印刷輥號: >> -, 產品代碼: >> PPGL, 皮膜碼: >> -, 單位別: >> M, 油品種類: >> Z, 塗油量: >> Z, 包裝代碼: >> D2 , 保護膜碼: >> -, 客戶試片取樣型式: >> -, 調質碼: >> S, 套筒碼: >> R , 規格: >> CGLC400-20, 製造標準: >> CNS, 表面處理劑種類: >> Z, 表面處理劑塗佈量: >> Z, 伸長率測試: >> N, 硬度測試碼: >> N, 抗拉強度測試: >> N, 降伏強度測試: >> N, 厚度變異: >> -1.2, 訂單正面顏色(五碼): >> SL656, 正面漆膜厚: >> 25, 正面漆塗漆型式幾塗幾烤: >> 2, 修邊碼: >> Y, 重量碼: >> AW, 鋼捲捲向: >> I, 鍍層碼: >> AZ150, | H:厚度偏薄 | [訂單訊息通知] 2025/06/09 上午 09:43:32 *** (秦大維 >> 通知 >> HanYu Chen) 訊息 : 0.52*914 一般來說厚度變異"-1.4%"，本單"-1.2%"!本單TDCC照審，有異議再提退單
PPSUS | 2506DFD037/001 |  |  | 1. PPSUS&PPAL 單位長度(M/T)要自己算完後修改 SOP內容。RD洗衣機外殼用可用 -0.04～0 去算 (OFP00649)-{.不符.} | 訂單:2506DFD037/001 CPL 無 <生產備註> 事項 | 訂單:2506DFD037/001 CR1 無 <生產備註> 事項 | 訂單:2506DFD037/001 CR2 無 <生產備註> 事項 | 訂單:2506DFD037/001 CG1 無 <生產備註> 事項 | 訂單:2506DFD037/001 CG2 無 <生產備註> 事項 | 訂單:2506DFD037/001 CC1 <生產備註> 事項如下 . 1.入口板厚以平凸分釐卡量測,其W/D距板邊10mm處量測 (RMK00619) . 2.入口急峻度≦0.7%，毛邊(雙平頭分釐卡)≦30μm(一定要落實記錄，以作為品質追蹤依據) (RMK00619) . 3.出/入口鼓起≦0.5mm超出管制規格請TSD送RCL確認板形 (RMK00619) . 4.前處理皮膜Si=14±5 mg/m2於CC2品檢室Twin-X:NRC350-Si(SUS304)檢測 (RMK00619) . 5.其餘品質管制若無特別註明，則以對應的烤漆產品用途管制 (RMK00619) . 6.【捲取+套桶】出口一律 STAGGER 捲取，並使用比訂單寬度"加寬"的套桶（一般為"P"，超低光澤與印刷為"S"） (RMK00619) | 訂單:2506DFD037/001 CC2 <生產備註> 事項如下 . 1.入口板厚以平凸分釐卡量測,其W/D距板邊10mm處量測 (RMK00619) . 2.入口急峻度≦0.7%，毛邊(雙平頭分釐卡)≦30μm(一定要落實記錄，以作為品質追蹤依據) (RMK00619) . 3.出/入口鼓起≦0.5mm超出管制規格請TSD送RCL確認板形 (RMK00619) . 4.前處理皮膜Si=14±5 mg/m2於CC2品檢室Twin-X:NRC350-Si(SUS304)檢測 (RMK00619) . 5.其餘品質管制若無特別註明，則以對應的烤漆產品用途管制 (RMK00619) . 6.【捲取+套桶】出口一律 STAGGER 捲取，並使用比訂單寬度"加寬"的套桶（一般為"P"，超低光澤與印刷為"S"） (RMK00619) | 訂單:2506DFD037/001 RCL 無 <生產備註> 事項 | 訂單:2506DFD037/001 CCPK 無 <生產備註> 事項 | 訂單:2506DFD037/001 CGQC 無 <品檢備註> 事項 | 訂單:2506DFD037/001 CCQC <品檢備註> 事項如下 . 1.入口板厚以平凸分釐卡量測,其W/D距板邊10mm處量測 (RMK00619) . 2.入口急峻度≦0.7%，毛邊(雙平頭分釐卡)≦30μm(一定要落實記錄，以作為品質追蹤依據) (RMK00619) . 3.出/入口鼓起≦0.5mm超出管制規格請TSD送RCL確認板形 (RMK00619) . 4.前處理皮膜Si=14±5 mg/m2於CC2品檢室Twin-X:NRC350-Si(SUS304)檢測 (RMK00619) . 5.其餘品質管制若無特別註明，則以對應的烤漆產品用途管制 (RMK00619) . 6.【捲取+套桶】出口一律 STAGGER 捲取，並使用比訂單寬度"加寬"的套桶（一般為"P"，超低光澤與印刷為"S"） (RMK00619) | 訂單:2506DFD037/001 TOL 無 <生產備註> 事項 |  | 訂單 2506DFD037/001 修改記錄如下: 20250609 16:55:00 (22030) 退火碼: >> S1, 用途碼: >> CIA008, 背面標示: >> C989, 訂單背面顏色(五碼): >> BW73Y, 背面漆膜厚: >> 12.5, 背面漆塗漆型式幾塗幾烤: >> 2, 鉻酸鹽: >> Z, 訂單厚度: >> 0.46, 訂單重: >> 30, 重量容許率(下限): >> 10, 重量容許率(上限): >> 10, 訂單寬度: >> 914, 鍍製方式: >> BC, 鋼捲內徑: >> 508, 鋼捲下限重: >> 3, 鋼捲上限重: >> 5, 壓花條件碼: >> -, 表面花紋: >> -, 綠色識別碼: >> -, 印刷輥號: >> -, 產品代碼: >> PPSUS, 皮膜碼: >> -, 單位別: >> M, 油品種類: >> Z, 塗油量: >> Z, 包裝代碼: >> A3 , 保護膜碼: >> -, 客戶試片取樣數量: >> 0, 客戶試片取樣型式: >> -, 調質碼: >> S, 套筒碼: >> P , 規格: >> CSUS304-20, 製造標準: >> SYSCO, 表面處理劑種類: >> Z, 表面處理劑塗佈量: >> Z, 伸長率測試: >> N, 硬度測試碼: >> N, 抗拉強度測試: >> N, 降伏強度測試: >> N, 厚度變異: >> 0, 訂單正面顏色(五碼): >> 2Y730, 正面漆膜厚: >> 25, 正面漆塗漆型式幾塗幾烤: >> 2, 修邊碼: >> Y, 重量碼: >> AW, 鋼捲捲向: >> I, 鍍層碼: >> -, | *:
PPGL | 2506DFD038/003 | 1. 提醒：CNS 第三類保固 PPGL AZ150（含）以上，PPGI Z27 （含）以上 TOP ≧25U , BK 兩層塗裝 (OFP00448)-{.不符.} 2. 再三提醒確認！CNS &JIS 塗裝 PVDF 需要"3類"耐候等級。並注意鍍層或膜厚是否符合.... (OFP00568)-{.不符.} 3. 單捲限重檢核 (原料重:15~20, 分切困難:20, 單捲限重:4.00~4.90)(OFP00031)-{.不符.} | 1. 部分大陸料含B元素超過CNS規範管制，故請原料CNS規範之訂單不要配大陸料 (OFP00684)-{.不符.} | 1. 訂單若有厚度變異，冷軋厚度公差比照烤漆計算公式 , 但最小為 1/2 公差做設定 (OFP00254)-{.不符.} 2. "偏薄要求訂單" 鍍後厚度減 鍍後厚度下限需大於 0.02 MM,以免發生厚度不足狀況 (OFP00369)-{.不符.} 3. 提醒：CNS 第三類保固 PPGL AZ150（含）以上，PPGI Z27 （含）以上 TOP ≧25U , BK 兩層塗裝 (OFP00448)-{.不符.} 4. 再三提醒確認！CNS &JIS 塗裝 PVDF 需要"3類"耐候等級。並注意鍍層或膜厚是否符合.... (OFP00568)-{.不符.} 5. 部分大陸料含B元素超過CNS規範管制，故請原料CNS規範之訂單不要配大陸料 (OFP00684)-{.不符.} | 訂單:2506DFD038/003 CPL <生產備註> 事項如下 . 除HGI/ HGL 訂單邊緣不噴油. 其餘皆側緣噴油 (RMK00285) | 訂單:2506DFD038/003 CR1 <生產備註> 事項如下 . 完軋寬度超出管制值上限≦2mm時,冷軋繼續生產並填寫品質異常通報單給鍍鋅線,以便調整張力與板溫 (RMK00278) | 訂單:2506DFD038/003 CR2 <生產備註> 事項如下 . 完軋寬度超出管制值上限≦2mm時,冷軋繼續生產並填寫品質異常通報單給鍍鋅線,以便調整張力與板溫 (RMK00278) | 訂單:2506DFD038/003 CG1 <生產備註> 事項如下 . 平板類,鍍鋅生產時SKIN PASS & T/L 請依據鍍鋅標準規定生產 (RMK00100) . 鍍鋅表面不可有鋅痕、壓痕、凹陷、及刮傷 、應變痕等。 (RMK00100) . 出口鋼捲盤捲後目視不允許有鼓起. (RMK00100) | 訂單:2506DFD038/003 CG2 <生產備註> 事項如下 . 平板類,鍍鋅生產時SKIN PASS & T/L 請依據鍍鋅標準規定生產 (RMK00100) . 鍍鋅表面不可有鋅痕、壓痕、凹陷、及刮傷 、應變痕等。 (RMK00100) . 出口鋼捲盤捲後目視不允許有鼓起. (RMK00100) | 訂單:2506DFD038/003 CC1 <生產備註> 事項如下 . 【分切】已回饋下單人員"可修改為3.7～4.9噸 即可符合 HR 15~20 噸"，若再不改只能分切困難時回饋"玲翎" (RMK-E_CHIN) . 1.本單若塗裝背面漆一律改為REVERSE COATING 例外訂單如下敘述 (RMK00163) . 2.例外訂單為R字頭超低光澤與PVDF (＞25μ)，背面漆可改 NATURE COATING，但搭配底漆避免遮蓋性不佳 (RMK00163) . ★品檢注意！JIS&CNS 訂單必須每滿50噸一定要再做一次TEST (RMK00259) . 1.有客戶要下CNS第3類,以下備註麻煩CCP與TSD遵循,謝謝! (RMK00394) . 1.1.面漆塗佈量務必>=90%（如果背面用面漆也一樣） (RMK00394) . 1.2.務必留30cm*全寬試片1片,供實驗室委託確認SST與QUV性能。並於試片上註明"SST 2000HRS、QUV 1500HRS" (RMK00394) . 【PMT】本單面漆為"PVDF"，經會議決議需量測板溫並記錄之。每一張排程需量測一次否則追究責任 (RMK00503) | 訂單:2506DFD038/003 CC2 <生產備註> 事項如下 . 【分切】已回饋下單人員"可修改為3.7～4.9噸 即可符合 HR 15~20 噸"，若再不改只能分切困難時回饋"玲翎" (RMK-E_CHIN) . 1.本單若塗裝背面漆一律改為REVERSE COATING 例外訂單如下敘述 (RMK00163) . 2.例外訂單為R字頭超低光澤與PVDF (＞25μ)，背面漆可改 NATURE COATING，但搭配底漆避免遮蓋性不佳 (RMK00163) . ★品檢注意！JIS&CNS 訂單必須每滿50噸一定要再做一次TEST (RMK00259) . 1.有客戶要下CNS第3類,以下備註麻煩CCP與TSD遵循,謝謝! (RMK00394) . 1.1.面漆塗佈量務必>=90%（如果背面用面漆也一樣） (RMK00394) . 1.2.務必留30cm*全寬試片1片,供實驗室委託確認SST與QUV性能。並於試片上註明"SST 2000HRS、QUV 1500HRS" (RMK00394) . 【PMT】本單面漆為"PVDF"，經會議決議需量測板溫並記錄之。每一張排程需量測一次否則追究責任 (RMK00503) | 訂單:2506DFD038/003 RCL 無 <生產備註> 事項 | 訂單:2506DFD038/003 CCPK 無 <生產備註> 事項 | 訂單:2506DFD038/003 CGQC 無 <品檢備註> 事項 | 訂單:2506DFD038/003 CCQC <品檢備註> 事項如下 . 【分切】已回饋下單人員"可修改為3.7～4.9噸 即可符合 HR 15~20 噸"，若再不改只能分切困難時回饋"玲翎" (RMK-E_CHIN) . 1.本單若塗裝背面漆一律改為REVERSE COATING 例外訂單如下敘述 (RMK00163) . 2.例外訂單為R字頭超低光澤與PVDF (＞25μ)，背面漆可改 NATURE COATING，但搭配底漆避免遮蓋性不佳 (RMK00163) . ★品檢注意！JIS&CNS 訂單必須每滿50噸一定要再做一次TEST (RMK00259) . 1.有客戶要下CNS第3類,以下備註麻煩CCP與TSD遵循,謝謝! (RMK00394) . 1.1.面漆塗佈量務必>=90%（如果背面用面漆也一樣） (RMK00394) . 1.2.務必留30cm*全寬試片1片,供實驗室委託確認SST與QUV性能。並於試片上註明"SST 2000HRS、QUV 1500HRS" (RMK00394) . 【PMT】本單面漆為"PVDF"，經會議決議需量測板溫並記錄之。每一張排程需量測一次否則追究責任 (RMK00503) | 訂單:2506DFD038/003 TOL 無 <生產備註> 事項 | 【分切】已回饋下單人員"可修改為3.7～4.9噸 即可符合 HR 15~20 噸"，若再不改只能分切困難時回饋"玲翎"^^/CC1/CC2/CCQC/^^ <<.E_CHIN 2025/06/12 08:37.>> | 訂單 2506DFD038/003 修改記錄如下: 20250610 08:49:55 (24025) 退火碼: >> S1, 用途碼: >> CIA008, 背面標示: >> C815, 訂單背面顏色(五碼): >> BW73Y, 背面漆膜厚: >> 12.5, 背面漆塗漆型式幾塗幾烤: >> 2, 鉻酸鹽: >> Z, 訂單厚度: >> 0.52, 訂單重: >> 36, 重量容許率(下限): >> 10, 重量容許率(上限): >> 10, 訂單寬度: >> 914, 鍍製方式: >> AC, 鋼捲內徑: >> 508, 鋼捲下限重: >> 4, 鋼捲上限重: >> 4.9, 壓花條件碼: >> -, 表面花紋: >> R, 綠色識別碼: >> -, 印刷輥號: >> -, 產品代碼: >> PPGL, 皮膜碼: >> -, 單位別: >> M, 油品種類: >> Z, 塗油量: >> Z, 包裝代碼: >> D2 , 保護膜碼: >> -, 客戶試片取樣型式: >> -, 調質碼: >> S, 套筒碼: >> R , 規格: >> CGLC400-30, 製造標準: >> CNS, 表面處理劑種類: >> Z, 表面處理劑塗佈量: >> Z, 伸長率測試: >> N, 硬度測試碼: >> N, 抗拉強度測試: >> N, 降伏強度測試: >> N, 厚度變異: >> -1.4, 訂單正面顏色(五碼): >> FY326, 正面漆膜厚: >> 25, 正面漆塗漆型式幾塗幾烤: >> 2, 修邊碼: >> Y, 重量碼: >> AW, 鋼捲捲向: >> I, 鍍層碼: >> AZ150, | H:厚度偏薄 | [訂單訊息通知] 2025/06/12 上午 08:34:06 *** (秦大維 >> 通知 >> Lynn Hsu) 訊息 : 防呆分切困難沒人理！可修改為3.7～4.9噸 即可符合 HR 15~20 噸 [訂單訊息通知] 2025/06/13 08:40:48 AM 訂單訊息通知 (許玲翎 >> 通知 >> Winnie Chang, Emily Hong, Edwy Chin, Y.L. Liu, Julian Liu) 訂單訊息 : 最後一顆可不依限重 [訂單訊息通知] 2025/06/13 8:55:24 AM 訂單訊息通知 (秦大維 >> 通知 >> Julian Liu, Sony Su, YunTung Li) 訂單訊息 : 請退TDCC修改限重備註
PPGL | 2506DFD039/002 |  | 1. 部分大陸料含B元素超過CNS規範管制，故請原料CNS規範之訂單不要配大陸料 (OFP00684)-{.不符.} | 1. 訂單若有厚度變異，冷軋厚度公差比照烤漆計算公式 , 但最小為 1/2 公差做設定 (OFP00254)-{.不符.} 2. "偏薄要求訂單" 鍍後厚度減 鍍後厚度下限需大於 0.02 MM,以免發生厚度不足狀況 (OFP00369)-{.不符.} 3. 部分大陸料含B元素超過CNS規範管制，故請原料CNS規範之訂單不要配大陸料 (OFP00684)-{.不符.} | 訂單:2506DFD039/002 CPL <生產備註> 事項如下 . 除HGI/ HGL 訂單邊緣不噴油. 其餘皆側緣噴油 (RMK00285) | 訂單:2506DFD039/002 CR1 <生產備註> 事項如下 . 完軋寬度超出管制值上限≦2mm時,冷軋繼續生產並填寫品質異常通報單給鍍鋅線,以便調整張力與板溫 (RMK00278) | 訂單:2506DFD039/002 CR2 <生產備註> 事項如下 . 完軋寬度超出管制值上限≦2mm時,冷軋繼續生產並填寫品質異常通報單給鍍鋅線,以便調整張力與板溫 (RMK00278) | 訂單:2506DFD039/002 CG1 <生產備註> 事項如下 . 平板類,鍍鋅生產時SKIN PASS & T/L 請依據鍍鋅標準規定生產 (RMK00100) . 鍍鋅表面不可有鋅痕、壓痕、凹陷、及刮傷 、應變痕等。 (RMK00100) . 出口鋼捲盤捲後目視不允許有鼓起. (RMK00100) | 訂單:2506DFD039/002 CG2 <生產備註> 事項如下 . 平板類,鍍鋅生產時SKIN PASS & T/L 請依據鍍鋅標準規定生產 (RMK00100) . 鍍鋅表面不可有鋅痕、壓痕、凹陷、及刮傷 、應變痕等。 (RMK00100) . 出口鋼捲盤捲後目視不允許有鼓起. (RMK00100) | 訂單:2506DFD039/002 CC1 <生產備註> 事項如下 . 1.本單若塗裝背面漆一律改為REVERSE COATING 例外訂單如下敘述 (RMK00163) . 2.例外訂單為R字頭超低光澤與PVDF (＞25μ)，背面漆可改 NATURE COATING，但搭配底漆避免遮蓋性不佳 (RMK00163) . ★品檢注意！JIS&CNS 訂單必須每滿50噸一定要再做一次TEST (RMK00259) | 訂單:2506DFD039/002 CC2 <生產備註> 事項如下 . 1.本單若塗裝背面漆一律改為REVERSE COATING 例外訂單如下敘述 (RMK00163) . 2.例外訂單為R字頭超低光澤與PVDF (＞25μ)，背面漆可改 NATURE COATING，但搭配底漆避免遮蓋性不佳 (RMK00163) . ★品檢注意！JIS&CNS 訂單必須每滿50噸一定要再做一次TEST (RMK00259) | 訂單:2506DFD039/002 RCL 無 <生產備註> 事項 | 訂單:2506DFD039/002 CCPK 無 <生產備註> 事項 | 訂單:2506DFD039/002 CGQC 無 <品檢備註> 事項 | 訂單:2506DFD039/002 CCQC <品檢備註> 事項如下 . 1.本單若塗裝背面漆一律改為REVERSE COATING 例外訂單如下敘述 (RMK00163) . 2.例外訂單為R字頭超低光澤與PVDF (＞25μ)，背面漆可改 NATURE COATING，但搭配底漆避免遮蓋性不佳 (RMK00163) . ★品檢注意！JIS&CNS 訂單必須每滿50噸一定要再做一次TEST (RMK00259) | 訂單:2506DFD039/002 TOL 無 <生產備註> 事項 |  | 訂單 2506DFD039/002 修改記錄如下: 20250610 13:47:14 (24025) 退火碼: >> S1, 用途碼: >> CIA008, 背面標示: >> C814, 訂單背面顏色(五碼): >> BW73Y, 背面漆膜厚: >> 12.5, 背面漆塗漆型式幾塗幾烤: >> 2, 鉻酸鹽: >> Z, 訂單厚度: >> 0.52, 訂單重: >> 40, 重量容許率(下限): >> 10, 重量容許率(上限): >> 10, 訂單寬度: >> 914, 鍍製方式: >> AC, 鋼捲內徑: >> 508, 鋼捲下限重: >> 3, 鋼捲上限重: >> 5, 壓花條件碼: >> -, 表面花紋: >> R, 綠色識別碼: >> -, 印刷輥號: >> -, 產品代碼: >> PPGL, 皮膜碼: >> -, 單位別: >> M, 油品種類: >> Z, 塗油量: >> Z, 包裝代碼: >> D2 , 保護膜碼: >> -, 客戶試片取樣型式: >> -, 調質碼: >> S, 套筒碼: >> R , 規格: >> CGLC400-20, 製造標準: >> CNS, 表面處理劑種類: >> Z, 表面處理劑塗佈量: >> Z, 伸長率測試: >> N, 硬度測試碼: >> N, 抗拉強度測試: >> N, 降伏強度測試: >> N, 厚度變異: >> -1.4, 訂單正面顏色(五碼): >> SC306, 正面漆膜厚: >> 25, 正面漆塗漆型式幾塗幾烤: >> 2, 修邊碼: >> Y, 重量碼: >> AW, 鋼捲捲向: >> I, 鍍層碼: >> AZ150, | H:厚度偏薄
PPGL | 2506DFD039/003 |  | 1. 部分大陸料含B元素超過CNS規範管制，故請原料CNS規範之訂單不要配大陸料 (OFP00684)-{.不符.} | 1. 訂單若有厚度變異，冷軋厚度公差比照烤漆計算公式 , 但最小為 1/2 公差做設定 (OFP00254)-{.不符.} 2. "偏薄要求訂單" 鍍後厚度減 鍍後厚度下限需大於 0.02 MM,以免發生厚度不足狀況 (OFP00369)-{.不符.} 3. 部分大陸料含B元素超過CNS規範管制，故請原料CNS規範之訂單不要配大陸料 (OFP00684)-{.不符.} | 訂單:2506DFD039/003 CPL <生產備註> 事項如下 . 除HGI/ HGL 訂單邊緣不噴油. 其餘皆側緣噴油 (RMK00285) | 訂單:2506DFD039/003 CR1 <生產備註> 事項如下 . 完軋寬度超出管制值上限≦2mm時,冷軋繼續生產並填寫品質異常通報單給鍍鋅線,以便調整張力與板溫 (RMK00278) | 訂單:2506DFD039/003 CR2 <生產備註> 事項如下 . 完軋寬度超出管制值上限≦2mm時,冷軋繼續生產並填寫品質異常通報單給鍍鋅線,以便調整張力與板溫 (RMK00278) | 訂單:2506DFD039/003 CG1 <生產備註> 事項如下 . 平板類,鍍鋅生產時SKIN PASS & T/L 請依據鍍鋅標準規定生產 (RMK00100) . 鍍鋅表面不可有鋅痕、壓痕、凹陷、及刮傷 、應變痕等。 (RMK00100) . 出口鋼捲盤捲後目視不允許有鼓起. (RMK00100) | 訂單:2506DFD039/003 CG2 <生產備註> 事項如下 . 平板類,鍍鋅生產時SKIN PASS & T/L 請依據鍍鋅標準規定生產 (RMK00100) . 鍍鋅表面不可有鋅痕、壓痕、凹陷、及刮傷 、應變痕等。 (RMK00100) . 出口鋼捲盤捲後目視不允許有鼓起. (RMK00100) | 訂單:2506DFD039/003 CC1 <生產備註> 事項如下 . 1.本單若塗裝背面漆一律改為REVERSE COATING 例外訂單如下敘述 (RMK00163) . 2.例外訂單為R字頭超低光澤與PVDF (＞25μ)，背面漆可改 NATURE COATING，但搭配底漆避免遮蓋性不佳 (RMK00163) . ★品檢注意！JIS&CNS 訂單必須每滿50噸一定要再做一次TEST (RMK00259) | 訂單:2506DFD039/003 CC2 <生產備註> 事項如下 . 1.本單若塗裝背面漆一律改為REVERSE COATING 例外訂單如下敘述 (RMK00163) . 2.例外訂單為R字頭超低光澤與PVDF (＞25μ)，背面漆可改 NATURE COATING，但搭配底漆避免遮蓋性不佳 (RMK00163) . ★品檢注意！JIS&CNS 訂單必須每滿50噸一定要再做一次TEST (RMK00259) | 訂單:2506DFD039/003 RCL 無 <生產備註> 事項 | 訂單:2506DFD039/003 CCPK 無 <生產備註> 事項 | 訂單:2506DFD039/003 CGQC 無 <品檢備註> 事項 | 訂單:2506DFD039/003 CCQC <品檢備註> 事項如下 . 1.本單若塗裝背面漆一律改為REVERSE COATING 例外訂單如下敘述 (RMK00163) . 2.例外訂單為R字頭超低光澤與PVDF (＞25μ)，背面漆可改 NATURE COATING，但搭配底漆避免遮蓋性不佳 (RMK00163) . ★品檢注意！JIS&CNS 訂單必須每滿50噸一定要再做一次TEST (RMK00259) | 訂單:2506DFD039/003 TOL 無 <生產備註> 事項 |  | 訂單 2506DFD039/003 修改記錄如下: 20250610 13:47:17 (24025) 退火碼: >> S1, 用途碼: >> CIA008, 背面標示: >> C814, 訂單背面顏色(五碼): >> BW73Y, 背面漆膜厚: >> 12.5, 背面漆塗漆型式幾塗幾烤: >> 2, 鉻酸鹽: >> Z, 訂單厚度: >> 0.52, 訂單重: >> 35, 重量容許率(下限): >> 10, 重量容許率(上限): >> 10, 訂單寬度: >> 914, 鍍製方式: >> AC, 鋼捲內徑: >> 508, 鋼捲下限重: >> 3, 鋼捲上限重: >> 5, 壓花條件碼: >> -, 表面花紋: >> R, 綠色識別碼: >> -, 印刷輥號: >> -, 產品代碼: >> PPGL, 皮膜碼: >> -, 單位別: >> M, 油品種類: >> Z, 塗油量: >> Z, 包裝代碼: >> D2 , 保護膜碼: >> -, 客戶試片取樣型式: >> -, 調質碼: >> S, 套筒碼: >> R , 規格: >> CGLC400-20, 製造標準: >> CNS, 表面處理劑種類: >> Z, 表面處理劑塗佈量: >> Z, 伸長率測試: >> N, 硬度測試碼: >> N, 抗拉強度測試: >> N, 降伏強度測試: >> N, 厚度變異: >> -1.4, 訂單正面顏色(五碼): >> SG680, 正面漆膜厚: >> 25, 正面漆塗漆型式幾塗幾烤: >> 2, 修邊碼: >> Y, 重量碼: >> AW, 鋼捲捲向: >> I, 鍍層碼: >> AZ150, | H:厚度偏薄
PPGL | 2506DFD041/001 |  | 1. 製造標準為MS、ASTM或銷新加坡之訂單，若無技術指定優先用料，請優先使用國內料，勿使用ANFEN (OFP00406)-{.不符.} | 1. CQ CR厚度超過0.7MM後要注意CR1與CR2修邊寬度要確認 (OFP00157)-{.不符.} 2. 製造標準為MS、ASTM或銷新加坡之訂單，若無技術指定優先用料，請優先使用國內料，勿使用ANFEN (OFP00406)-{.不符.} 3. 【提醒 審單人員】CR≧0.6 要於烤漆備註調降 PMT等相關。★KP抗塵PVDF不受此限 (OFP00509)-{.不符.} | 訂單:2506DFD041/001 CPL <生產備註> 事項如下 . 除HGI/ HGL 訂單邊緣不噴油. 其餘皆側緣噴油 (RMK00285) | 訂單:2506DFD041/001 CR1 無 <生產備註> 事項 | 訂單:2506DFD041/001 CR2 無 <生產備註> 事項 | 訂單:2506DFD041/001 CG1 無 <生產備註> 事項 | 訂單:2506DFD041/001 CG2 無 <生產備註> 事項 | 訂單:2506DFD041/001 CC1 <生產備註> 事項如下 . 【PMT】1.1.因為CR厚 0.766 mm，TOP 標準PMT以239℃去計算 (RMK-E_CHIN) . 【修補漆】郁潔曰：修補漆*1 (RMK-E_CHIN) . 1.本單若塗裝背面漆一律改為REVERSE COATING 例外訂單如下敘述 (RMK00163) . 2.例外訂單為R字頭超低光澤與PVDF (＞25μ)，背面漆可改 NATURE COATING，但搭配底漆避免遮蓋性不佳 (RMK00163) . 【PMT】1.2.CC2計算完後面漆每個ZONE 爐溫各降8℃為最終爐溫 (RMK00568) . 【PMT】1.3.CC2因爐溫各降8℃為最終爐溫，請股長於TEST時 確實量測板溫 (RMK00568) . 【PMT】1.4.若發現PMT不足，請上調ZONE溫度並回饋工程師 (RMK00568) . 【PMT】1.5.品檢注意！因標準PMT有下修請注意MEK測試 (RMK00568) . 【PMT】1.6.厚板少生產，請領班量測板溫並記錄之 (RMK00568) | 訂單:2506DFD041/001 CC2 <生產備註> 事項如下 . 【PMT】1.1.因為CR厚 0.766 mm，TOP 標準PMT以239℃去計算 (RMK-E_CHIN) . 【修補漆】郁潔曰：修補漆*1 (RMK-E_CHIN) . 1.本單若塗裝背面漆一律改為REVERSE COATING 例外訂單如下敘述 (RMK00163) . 2.例外訂單為R字頭超低光澤與PVDF (＞25μ)，背面漆可改 NATURE COATING，但搭配底漆避免遮蓋性不佳 (RMK00163) . 【PMT】1.2.CC2計算完後面漆每個ZONE 爐溫各降8℃為最終爐溫 (RMK00568) . 【PMT】1.3.CC2因爐溫各降8℃為最終爐溫，請股長於TEST時 確實量測板溫 (RMK00568) . 【PMT】1.4.若發現PMT不足，請上調ZONE溫度並回饋工程師 (RMK00568) . 【PMT】1.5.品檢注意！因標準PMT有下修請注意MEK測試 (RMK00568) . 【PMT】1.6.厚板少生產，請領班量測板溫並記錄之 (RMK00568) | 訂單:2506DFD041/001 RCL 無 <生產備註> 事項 | 訂單:2506DFD041/001 CCPK 無 <生產備註> 事項 | 訂單:2506DFD041/001 CGQC 無 <品檢備註> 事項 | 訂單:2506DFD041/001 CCQC <品檢備註> 事項如下 . 【PMT】1.1.因為CR厚 0.766 mm，TOP 標準PMT以239℃去計算 (RMK-E_CHIN) . 【修補漆】郁潔曰：修補漆*1 (RMK-E_CHIN) . 1.本單若塗裝背面漆一律改為REVERSE COATING 例外訂單如下敘述 (RMK00163) . 2.例外訂單為R字頭超低光澤與PVDF (＞25μ)，背面漆可改 NATURE COATING，但搭配底漆避免遮蓋性不佳 (RMK00163) . 【PMT】1.2.CC2計算完後面漆每個ZONE 爐溫各降8℃為最終爐溫 (RMK00568) . 【PMT】1.3.CC2因爐溫各降8℃為最終爐溫，請股長於TEST時 確實量測板溫 (RMK00568) . 【PMT】1.4.若發現PMT不足，請上調ZONE溫度並回饋工程師 (RMK00568) . 【PMT】1.5.品檢注意！因標準PMT有下修請注意MEK測試 (RMK00568) . 【PMT】1.6.厚板少生產，請領班量測板溫並記錄之 (RMK00568) | 訂單:2506DFD041/001 TOL 無 <生產備註> 事項 | 【修補漆】郁潔曰：修補漆*1^^/CC1/CC2/CCQC/ <<.E_CHIN 2025/06/24 15:42.>> 【PMT】1.1.因為CR厚 0.766 mm，TOP 標準PMT以239℃去計算^^/CC1/CC2/CCQC/ <<.E_CHIN 2025/06/24 15:55.>> | 訂單 2506DFD041/001 修改記錄如下: 20250612 09:44:31 (22030) 退火碼: >> S1, 用途碼: >> COA001, 背面標示: >> C104, 訂單背面顏色(五碼): >> BW73Y, 背面漆膜厚: >> 12.5, 背面漆塗漆型式幾塗幾烤: >> 2, 鉻酸鹽: >> Z, 訂單厚度: >> 0.8, 訂單重: >> 5, 重量容許率(下限): >> 10, 重量容許率(上限): >> 10, 訂單寬度: >> 1219, 鍍製方式: >> BC, 鋼捲內徑: >> 508, 鋼捲下限重: >> 3, 鋼捲上限重: >> 5, 壓花條件碼: >> -, 表面花紋: >> R, 綠色識別碼: >> -, 印刷輥號: >> -, 產品代碼: >> PPGL, 皮膜碼: >> -, 單位別: >> M, 油品種類: >> Z, 塗油量: >> Z, 包裝代碼: >> D2 , 保護膜碼: >> -, 客戶試片取樣型式: >> -, 調質碼: >> S, 套筒碼: >> N , 規格: >> A792MCQ, 製造標準: >> ASTM, 表面處理劑種類: >> Z, 表面處理劑塗佈量: >> Z, 伸長率測試: >> N, 硬度測試碼: >> N, 抗拉強度測試: >> N, 降伏強度測試: >> N, 厚度變異: >> 1.4, 訂單正面顏色(五碼): >> 3L24Q, 正面漆膜厚: >> 25, 正面漆塗漆型式幾塗幾烤: >> 2, 修邊碼: >> Y, 重量碼: >> AW, 鋼捲捲向: >> I, 鍍層碼: >> AZM150, 20250612 09:54:22 (22030) 套筒碼: N >> R , 20250619 10:24:02 (22030) 訂單寬度: 1219 >> 1217, 鍍製方式: BC >> AC, 厚度變異: 1.4 >> 0, | *:
PPGL | 2506DFD045/001 | 1. 提醒：CNS 第三類保固 PPGL AZ150（含）以上，PPGI Z27 （含）以上 TOP ≧25U , BK 兩層塗裝 (OFP00448)-{.不符.} 2. 再三提醒確認！CNS &JIS 塗裝 PVDF 需要"3類"耐候等級。並注意鍍層或膜厚是否符合.... (OFP00568)-{.不符.} | 1. 部分大陸料含B元素超過CNS規範管制，故請原料CNS規範之訂單不要配大陸料 (OFP00684)-{.不符.} | 1. 訂單若有厚度變異，冷軋厚度公差比照烤漆計算公式 , 但最小為 1/2 公差做設定 (OFP00254)-{.不符.} 2. "偏薄要求訂單" 鍍後厚度減 鍍後厚度下限需大於 0.02 MM,以免發生厚度不足狀況 (OFP00369)-{.不符.} 3. 提醒：CNS 第三類保固 PPGL AZ150（含）以上，PPGI Z27 （含）以上 TOP ≧25U , BK 兩層塗裝 (OFP00448)-{.不符.} 4. 再三提醒確認！CNS &JIS 塗裝 PVDF 需要"3類"耐候等級。並注意鍍層或膜厚是否符合.... (OFP00568)-{.不符.} 5. 部分大陸料含B元素超過CNS規範管制，故請原料CNS規範之訂單不要配大陸料 (OFP00684)-{.不符.} | 訂單:2506DFD045/001 CPL <生產備註> 事項如下 . 除HGI/ HGL 訂單邊緣不噴油. 其餘皆側緣噴油 (RMK00285) | 訂單:2506DFD045/001 CR1 <生產備註> 事項如下 . 完軋寬度超出管制值上限≦2mm時,冷軋繼續生產並填寫品質異常通報單給鍍鋅線,以便調整張力與板溫 (RMK00278) | 訂單:2506DFD045/001 CR2 <生產備註> 事項如下 . 完軋寬度超出管制值上限≦2mm時,冷軋繼續生產並填寫品質異常通報單給鍍鋅線,以便調整張力與板溫 (RMK00278) | 訂單:2506DFD045/001 CG1 <生產備註> 事項如下 . 平板類,鍍鋅生產時SKIN PASS & T/L 請依據鍍鋅標準規定生產 (RMK00100) . 鍍鋅表面不可有鋅痕、壓痕、凹陷、及刮傷 、應變痕等。 (RMK00100) . 出口鋼捲盤捲後目視不允許有鼓起. (RMK00100) | 訂單:2506DFD045/001 CG2 <生產備註> 事項如下 . 平板類,鍍鋅生產時SKIN PASS & T/L 請依據鍍鋅標準規定生產 (RMK00100) . 鍍鋅表面不可有鋅痕、壓痕、凹陷、及刮傷 、應變痕等。 (RMK00100) . 出口鋼捲盤捲後目視不允許有鼓起. (RMK00100) | 訂單:2506DFD045/001 CC1 <生產備註> 事項如下 . 1.本單若塗裝背面漆一律改為REVERSE COATING 例外訂單如下敘述 (RMK00163) . 2.例外訂單為R字頭超低光澤與PVDF (＞25μ)，背面漆可改 NATURE COATING，但搭配底漆避免遮蓋性不佳 (RMK00163) . ★品檢注意！JIS&CNS 訂單必須每滿50噸一定要再做一次TEST (RMK00259) . 1.有客戶要下CNS第3類,以下備註麻煩CCP與TSD遵循,謝謝! (RMK00394) . 1.1.面漆塗佈量務必>=90%（如果背面用面漆也一樣） (RMK00394) . 1.2.務必留30cm*全寬試片1片,供實驗室委託確認SST與QUV性能。並於試片上註明"SST 2000HRS、QUV 1500HRS" (RMK00394) . 【PMT】本單面漆為"PVDF"，經會議決議需量測板溫並記錄之。每一張排程需量測一次否則追究責任 (RMK00503) | 訂單:2506DFD045/001 CC2 <生產備註> 事項如下 . 1.本單若塗裝背面漆一律改為REVERSE COATING 例外訂單如下敘述 (RMK00163) . 2.例外訂單為R字頭超低光澤與PVDF (＞25μ)，背面漆可改 NATURE COATING，但搭配底漆避免遮蓋性不佳 (RMK00163) . ★品檢注意！JIS&CNS 訂單必須每滿50噸一定要再做一次TEST (RMK00259) . 1.有客戶要下CNS第3類,以下備註麻煩CCP與TSD遵循,謝謝! (RMK00394) . 1.1.面漆塗佈量務必>=90%（如果背面用面漆也一樣） (RMK00394) . 1.2.務必留30cm*全寬試片1片,供實驗室委託確認SST與QUV性能。並於試片上註明"SST 2000HRS、QUV 1500HRS" (RMK00394) . 【PMT】本單面漆為"PVDF"，經會議決議需量測板溫並記錄之。每一張排程需量測一次否則追究責任 (RMK00503) | 訂單:2506DFD045/001 RCL 無 <生產備註> 事項 | 訂單:2506DFD045/001 CCPK 無 <生產備註> 事項 | 訂單:2506DFD045/001 CGQC 無 <品檢備註> 事項 | 訂單:2506DFD045/001 CCQC <品檢備註> 事項如下 . 1.本單若塗裝背面漆一律改為REVERSE COATING 例外訂單如下敘述 (RMK00163) . 2.例外訂單為R字頭超低光澤與PVDF (＞25μ)，背面漆可改 NATURE COATING，但搭配底漆避免遮蓋性不佳 (RMK00163) . ★品檢注意！JIS&CNS 訂單必須每滿50噸一定要再做一次TEST (RMK00259) . 1.有客戶要下CNS第3類,以下備註麻煩CCP與TSD遵循,謝謝! (RMK00394) . 1.1.面漆塗佈量務必>=90%（如果背面用面漆也一樣） (RMK00394) . 1.2.務必留30cm*全寬試片1片,供實驗室委託確認SST與QUV性能。並於試片上註明"SST 2000HRS、QUV 1500HRS" (RMK00394) . 【PMT】本單面漆為"PVDF"，經會議決議需量測板溫並記錄之。每一張排程需量測一次否則追究責任 (RMK00503) | 訂單:2506DFD045/001 TOL 無 <生產備註> 事項 |  | 訂單 2506DFD045/001 修改記錄如下: 20250611 14:22:26 (21003) 退火碼: >> S1, 用途碼: >> CIA008, 背面標示: >> C815, 訂單背面顏色(五碼): >> BW73Y, 背面漆膜厚: >> 12.5, 背面漆塗漆型式幾塗幾烤: >> 2, 鉻酸鹽: >> Z, 訂單厚度: >> 0.42, 訂單重: >> 30, 重量容許率(下限): >> 10, 重量容許率(上限): >> 10, 訂單寬度: >> 914, 鍍製方式: >> AC, 鋼捲內徑: >> 508, 鋼捲下限重: >> 3, 鋼捲上限重: >> 5, 壓花條件碼: >> -, 表面花紋: >> R, 綠色識別碼: >> -, 印刷輥號: >> -, 產品代碼: >> PPGL, 皮膜碼: >> -, 單位別: >> M, 油品種類: >> Z, 塗油量: >> Z, 包裝代碼: >> D2 , 保護膜碼: >> -, 客戶試片取樣型式: >> -, 調質碼: >> S, 套筒碼: >> R , 規格: >> CGLC400-30, 製造標準: >> CNS, 表面處理劑種類: >> Z, 表面處理劑塗佈量: >> Z, 伸長率測試: >> N, 硬度測試碼: >> N, 抗拉強度測試: >> N, 降伏強度測試: >> N, 厚度變異: >> -1.4, 訂單正面顏色(五碼): >> FY326, 正面漆膜厚: >> 25, 正面漆塗漆型式幾塗幾烤: >> 2, 修邊碼: >> Y, 重量碼: >> AW, 鋼捲捲向: >> I, 鍍層碼: >> AZ150, 20250611 14:42:46 (21003) 厚度變異: -1.4 >> -1.2, | H:厚度偏薄
PPGL | 2506DFD046/001 | 1. 提醒：CNS 第三類保固 PPGL AZ150（含）以上，PPGI Z27 （含）以上 TOP ≧25U , BK 兩層塗裝 (OFP00448)-{.不符.} 2. 再三提醒確認！CNS &JIS 塗裝 PVDF 需要"3類"耐候等級。並注意鍍層或膜厚是否符合.... (OFP00568)-{.不符.} | 1. 部分大陸料含B元素超過CNS規範管制，故請原料CNS規範之訂單不要配大陸料 (OFP00684)-{.不符.} | 1. 訂單若有厚度變異，冷軋厚度公差比照烤漆計算公式 , 但最小為 1/2 公差做設定 (OFP00254)-{.不符.} 2. "偏薄要求訂單" 鍍後厚度減 鍍後厚度下限需大於 0.02 MM,以免發生厚度不足狀況 (OFP00369)-{.不符.} 3. 提醒：CNS 第三類保固 PPGL AZ150（含）以上，PPGI Z27 （含）以上 TOP ≧25U , BK 兩層塗裝 (OFP00448)-{.不符.} 4. 再三提醒確認！CNS &JIS 塗裝 PVDF 需要"3類"耐候等級。並注意鍍層或膜厚是否符合.... (OFP00568)-{.不符.} 5. 部分大陸料含B元素超過CNS規範管制，故請原料CNS規範之訂單不要配大陸料 (OFP00684)-{.不符.} | 訂單:2506DFD046/001 CPL <生產備註> 事項如下 . 除HGI/ HGL 訂單邊緣不噴油. 其餘皆側緣噴油 (RMK00285) | 訂單:2506DFD046/001 CR1 <生產備註> 事項如下 . 完軋寬度超出管制值上限≦2mm時,冷軋繼續生產並填寫品質異常通報單給鍍鋅線,以便調整張力與板溫 (RMK00278) | 訂單:2506DFD046/001 CR2 <生產備註> 事項如下 . 完軋寬度超出管制值上限≦2mm時,冷軋繼續生產並填寫品質異常通報單給鍍鋅線,以便調整張力與板溫 (RMK00278) | 訂單:2506DFD046/001 CG1 <生產備註> 事項如下 . 平板類,鍍鋅生產時SKIN PASS & T/L 請依據鍍鋅標準規定生產 (RMK00100) . 鍍鋅表面不可有鋅痕、壓痕、凹陷、及刮傷 、應變痕等。 (RMK00100) . 出口鋼捲盤捲後目視不允許有鼓起. (RMK00100) | 訂單:2506DFD046/001 CG2 <生產備註> 事項如下 . 平板類,鍍鋅生產時SKIN PASS & T/L 請依據鍍鋅標準規定生產 (RMK00100) . 鍍鋅表面不可有鋅痕、壓痕、凹陷、及刮傷 、應變痕等。 (RMK00100) . 出口鋼捲盤捲後目視不允許有鼓起. (RMK00100) | 訂單:2506DFD046/001 CC1 <生產備註> 事項如下 . 【水痕】因YCP 近似深黑色水痕可能嚴重，因此指定CC1生產注意W/Q 使用純水與水量控制 (RMK-E_CHIN) . 1.本單若塗裝背面漆一律改為REVERSE COATING 例外訂單如下敘述 (RMK00163) . 2.例外訂單為R字頭超低光澤與PVDF (＞25μ)，背面漆可改 NATURE COATING，但搭配底漆避免遮蓋性不佳 (RMK00163) . ★品檢注意！JIS&CNS 訂單必須每滿50噸一定要再做一次TEST (RMK00259) . 1.有客戶要下CNS第3類,以下備註麻煩CCP與TSD遵循,謝謝! (RMK00394) . 1.1.面漆塗佈量務必>=90%（如果背面用面漆也一樣） (RMK00394) . 1.2.務必留30cm*全寬試片1片,供實驗室委託確認SST與QUV性能。並於試片上註明"SST 2000HRS、QUV 1500HRS" (RMK00394) . 【PMT】本單面漆為"PVDF"，經會議決議需量測板溫並記錄之。每一張排程需量測一次否則追究責任 (RMK00503) | 訂單:2506DFD046/001 CC2 <生產備註> 事項如下 . 【水痕】因YCP 近似深黑色水痕可能嚴重，因此指定CC1生產注意W/Q 使用純水與水量控制 (RMK-E_CHIN) . 1.本單若塗裝背面漆一律改為REVERSE COATING 例外訂單如下敘述 (RMK00163) . 2.例外訂單為R字頭超低光澤與PVDF (＞25μ)，背面漆可改 NATURE COATING，但搭配底漆避免遮蓋性不佳 (RMK00163) . ★品檢注意！JIS&CNS 訂單必須每滿50噸一定要再做一次TEST (RMK00259) . 1.有客戶要下CNS第3類,以下備註麻煩CCP與TSD遵循,謝謝! (RMK00394) . 1.1.面漆塗佈量務必>=90%（如果背面用面漆也一樣） (RMK00394) . 1.2.務必留30cm*全寬試片1片,供實驗室委託確認SST與QUV性能。並於試片上註明"SST 2000HRS、QUV 1500HRS" (RMK00394) . 【PMT】本單面漆為"PVDF"，經會議決議需量測板溫並記錄之。每一張排程需量測一次否則追究責任 (RMK00503) | 訂單:2506DFD046/001 RCL 無 <生產備註> 事項 | 訂單:2506DFD046/001 CCPK 無 <生產備註> 事項 | 訂單:2506DFD046/001 CGQC 無 <品檢備註> 事項 | 訂單:2506DFD046/001 CCQC <品檢備註> 事項如下 . 【水痕】因YCP 近似深黑色水痕可能嚴重，因此指定CC1生產注意W/Q 使用純水與水量控制 (RMK-E_CHIN) . 1.本單若塗裝背面漆一律改為REVERSE COATING 例外訂單如下敘述 (RMK00163) . 2.例外訂單為R字頭超低光澤與PVDF (＞25μ)，背面漆可改 NATURE COATING，但搭配底漆避免遮蓋性不佳 (RMK00163) . ★品檢注意！JIS&CNS 訂單必須每滿50噸一定要再做一次TEST (RMK00259) . 1.有客戶要下CNS第3類,以下備註麻煩CCP與TSD遵循,謝謝! (RMK00394) . 1.1.面漆塗佈量務必>=90%（如果背面用面漆也一樣） (RMK00394) . 1.2.務必留30cm*全寬試片1片,供實驗室委託確認SST與QUV性能。並於試片上註明"SST 2000HRS、QUV 1500HRS" (RMK00394) . 【PMT】本單面漆為"PVDF"，經會議決議需量測板溫並記錄之。每一張排程需量測一次否則追究責任 (RMK00503) | 訂單:2506DFD046/001 TOL 無 <生產備註> 事項 | 【水痕】因YCP 近似深黑色水痕可能嚴重，因此指定CC1生產注意W/Q 使用純水與水量控制^^/CC1/CC2/CCQC/^^ <<.E_CHIN 2025/06/16 14:56.>> | 訂單 2506DFD046/001 修改記錄如下: 20250612 10:30:55 (25028) 退火碼: >> S1, 用途碼: >> CIA008, 背面標示: >> C815, 訂單背面顏色(五碼): >> BW73Y, 背面漆膜厚: >> 12.5, 背面漆塗漆型式幾塗幾烤: >> 2, 鉻酸鹽: >> Z, 訂單厚度: >> 0.52, 訂單重: >> 30, 重量容許率(下限): >> 10, 重量容許率(上限): >> 10, 訂單寬度: >> 914, 鍍製方式: >> AC, 鋼捲內徑: >> 508, 鋼捲下限重: >> 3, 鋼捲上限重: >> 5, 壓花條件碼: >> -, 表面花紋: >> R, 綠色識別碼: >> -, 印刷輥號: >> -, 產品代碼: >> PPGL, 皮膜碼: >> -, 單位別: >> M, 油品種類: >> Z, 塗油量: >> Z, 包裝代碼: >> D2 , 保護膜碼: >> -, 客戶試片取樣型式: >> -, 調質碼: >> S, 套筒碼: >> R , 規格: >> CGLC400-30, 製造標準: >> CNS, 表面處理劑種類: >> Z, 表面處理劑塗佈量: >> Z, 伸長率測試: >> N, 硬度測試碼: >> N, 抗拉強度測試: >> N, 降伏強度測試: >> N, 厚度變異: >> -1.4, 訂單正面顏色(五碼): >> FY836, 正面漆膜厚: >> 25, 正面漆塗漆型式幾塗幾烤: >> 2, 修邊碼: >> Y, 重量碼: >> AW, 鋼捲捲向: >> I, 鍍層碼: >> AZ150, | H:厚度偏薄
PPGL | 2506DFD047/001 | 1. 提醒：CNS 第三類保固 PPGL AZ150（含）以上，PPGI Z27 （含）以上 TOP ≧25U , BK 兩層塗裝 (OFP00448)-{.不符.} 2. 再三提醒確認！CNS &JIS 塗裝 PVDF 需要"3類"耐候等級。並注意鍍層或膜厚是否符合.... (OFP00568)-{.不符.} | 1. 部分大陸料含B元素超過CNS規範管制，故請原料CNS規範之訂單不要配大陸料 (OFP00684)-{.不符.} | 1. 訂單若有厚度變異，冷軋厚度公差比照烤漆計算公式 , 但最小為 1/2 公差做設定 (OFP00254)-{.不符.} 2. "偏薄要求訂單" 鍍後厚度減 鍍後厚度下限需大於 0.02 MM,以免發生厚度不足狀況 (OFP00369)-{.不符.} 3. 提醒：CNS 第三類保固 PPGL AZ150（含）以上，PPGI Z27 （含）以上 TOP ≧25U , BK 兩層塗裝 (OFP00448)-{.不符.} 4. 再三提醒確認！CNS &JIS 塗裝 PVDF 需要"3類"耐候等級。並注意鍍層或膜厚是否符合.... (OFP00568)-{.不符.} 5. 部分大陸料含B元素超過CNS規範管制，故請原料CNS規範之訂單不要配大陸料 (OFP00684)-{.不符.} | 訂單:2506DFD047/001 CPL <生產備註> 事項如下 . 除HGI/ HGL 訂單邊緣不噴油. 其餘皆側緣噴油 (RMK00285) | 訂單:2506DFD047/001 CR1 <生產備註> 事項如下 . 完軋寬度超出管制值上限≦2mm時,冷軋繼續生產並填寫品質異常通報單給鍍鋅線,以便調整張力與板溫 (RMK00278) | 訂單:2506DFD047/001 CR2 <生產備註> 事項如下 . 完軋寬度超出管制值上限≦2mm時,冷軋繼續生產並填寫品質異常通報單給鍍鋅線,以便調整張力與板溫 (RMK00278) | 訂單:2506DFD047/001 CG1 <生產備註> 事項如下 . 平板類,鍍鋅生產時SKIN PASS & T/L 請依據鍍鋅標準規定生產 (RMK00100) . 鍍鋅表面不可有鋅痕、壓痕、凹陷、及刮傷 、應變痕等。 (RMK00100) . 出口鋼捲盤捲後目視不允許有鼓起. (RMK00100) | 訂單:2506DFD047/001 CG2 <生產備註> 事項如下 . 平板類,鍍鋅生產時SKIN PASS & T/L 請依據鍍鋅標準規定生產 (RMK00100) . 鍍鋅表面不可有鋅痕、壓痕、凹陷、及刮傷 、應變痕等。 (RMK00100) . 出口鋼捲盤捲後目視不允許有鼓起. (RMK00100) | 訂單:2506DFD047/001 CC1 <生產備註> 事項如下 . 【分切】郁潔曰：限重4~4.9，盡量以大顆為主(4噸以上)，物超上限重，最後一顆可不依限重（不得大於 4.9噸） (RMK-E_CHIN) . 1.本單若塗裝背面漆一律改為REVERSE COATING 例外訂單如下敘述 (RMK00163) . 2.例外訂單為R字頭超低光澤與PVDF (＞25μ)，背面漆可改 NATURE COATING，但搭配底漆避免遮蓋性不佳 (RMK00163) . ★★★注意！KP PVDF烘烤時間不得低於50秒，因此線速度 LS≦48 mpm★★★ (RMK00232) . ★品檢注意！JIS&CNS 訂單必須每滿50噸一定要再做一次TEST (RMK00259) . 1.有客戶要下CNS第3類,以下備註麻煩CCP與TSD遵循,謝謝! (RMK00394) . 1.1.面漆塗佈量務必>=90%（如果背面用面漆也一樣） (RMK00394) . 1.2.務必留30cm*全寬試片1片,供實驗室委託確認SST與QUV性能。並於試片上註明"SST 2000HRS、QUV 1500HRS" (RMK00394) . 【PMT】本單面漆為"PVDF"，經會議決議需量測板溫並記錄之。每一張排程需量測一次否則追究責任 (RMK00503) | 訂單:2506DFD047/001 CC2 <生產備註> 事項如下 . 【分切】郁潔曰：限重4~4.9，盡量以大顆為主(4噸以上)，物超上限重，最後一顆可不依限重（不得大於 4.9噸） (RMK-E_CHIN) . 1.本單若塗裝背面漆一律改為REVERSE COATING 例外訂單如下敘述 (RMK00163) . 2.例外訂單為R字頭超低光澤與PVDF (＞25μ)，背面漆可改 NATURE COATING，但搭配底漆避免遮蓋性不佳 (RMK00163) . ★★★注意！KP PVDF烘烤時間不得低於50秒，因此線速度 LS≦48 mpm★★★ (RMK00232) . ★品檢注意！JIS&CNS 訂單必須每滿50噸一定要再做一次TEST (RMK00259) . 1.有客戶要下CNS第3類,以下備註麻煩CCP與TSD遵循,謝謝! (RMK00394) . 1.1.面漆塗佈量務必>=90%（如果背面用面漆也一樣） (RMK00394) . 1.2.務必留30cm*全寬試片1片,供實驗室委託確認SST與QUV性能。並於試片上註明"SST 2000HRS、QUV 1500HRS" (RMK00394) . 【PMT】本單面漆為"PVDF"，經會議決議需量測板溫並記錄之。每一張排程需量測一次否則追究責任 (RMK00503) | 訂單:2506DFD047/001 RCL 無 <生產備註> 事項 | 訂單:2506DFD047/001 CCPK 無 <生產備註> 事項 | 訂單:2506DFD047/001 CGQC 無 <品檢備註> 事項 | 訂單:2506DFD047/001 CCQC <品檢備註> 事項如下 . 【分切】郁潔曰：限重4~4.9，盡量以大顆為主(4噸以上)，物超上限重，最後一顆可不依限重（不得大於 4.9噸） (RMK-E_CHIN) . 1.本單若塗裝背面漆一律改為REVERSE COATING 例外訂單如下敘述 (RMK00163) . 2.例外訂單為R字頭超低光澤與PVDF (＞25μ)，背面漆可改 NATURE COATING，但搭配底漆避免遮蓋性不佳 (RMK00163) . ★品檢注意！JIS&CNS 訂單必須每滿50噸一定要再做一次TEST (RMK00259) . 1.有客戶要下CNS第3類,以下備註麻煩CCP與TSD遵循,謝謝! (RMK00394) . 1.1.面漆塗佈量務必>=90%（如果背面用面漆也一樣） (RMK00394) . 1.2.務必留30cm*全寬試片1片,供實驗室委託確認SST與QUV性能。並於試片上註明"SST 2000HRS、QUV 1500HRS" (RMK00394) . 【PMT】本單面漆為"PVDF"，經會議決議需量測板溫並記錄之。每一張排程需量測一次否則追究責任 (RMK00503) | 訂單:2506DFD047/001 TOL 無 <生產備註> 事項 | 【分切】郁潔曰：限重4~4.9，盡量以大顆為主(4噸以上)，物超上限重，最後一顆可不依限重（不得大於 4.9噸）^^/CC1/CC2/CCQC/ <<.E_CHIN 2025/06/16 10:44.>> | 訂單 2506DFD047/001 修改記錄如下: 20250613 08:52:28 (24025) 退火碼: >> S1, 用途碼: >> CIA008, 背面標示: >> C815, 訂單背面顏色(五碼): >> BW73Y, 背面漆膜厚: >> 12.5, 背面漆塗漆型式幾塗幾烤: >> 2, 鉻酸鹽: >> Z, 訂單厚度: >> 0.52, 訂單重: >> 35, 重量容許率(下限): >> 10, 重量容許率(上限): >> 10, 訂單寬度: >> 914, 鍍製方式: >> AC, 鋼捲內徑: >> 508, 鋼捲下限重: >> 3.7, 鋼捲上限重: >> 4.9, 壓花條件碼: >> -, 表面花紋: >> R, 綠色識別碼: >> -, 印刷輥號: >> -, 產品代碼: >> PPGL, 皮膜碼: >> -, 單位別: >> M, 油品種類: >> Z, 塗油量: >> Z, 包裝代碼: >> D2 , 保護膜碼: >> -, 客戶試片取樣型式: >> -, 調質碼: >> S, 套筒碼: >> R , 規格: >> CGLC400-30, 製造標準: >> CNS, 表面處理劑種類: >> Z, 表面處理劑塗佈量: >> Z, 伸長率測試: >> N, 硬度測試碼: >> N, 抗拉強度測試: >> N, 降伏強度測試: >> N, 厚度變異: >> -1.4, 訂單正面顏色(五碼): >> FY886, 正面漆膜厚: >> 25, 正面漆塗漆型式幾塗幾烤: >> 2, 修邊碼: >> Y, 重量碼: >> AW, 鋼捲捲向: >> I, 鍍層碼: >> AZ150, | H:厚度偏薄 | [訂單訊息通知] 2025/06/16 11:13:59 AM 訂單訊息通知 (秦大維 >> 通知 >> Seren Lin) 訂單訊息 : 本單尺寸與規格 SYSCO 管制範圍：1.022～1.159 kg/台尺 中心值=1.088 kg/台尺 [訂單訊息通知] 2025/06/16 上午 11:25:38 *** (秦大維 >> 通知 >> Seren Lin) 訊息 : 提醒：訂單備註"限重4~4.9，盡量以大顆為主(4噸以上)，" ，但是本單限重3.7～4.9 [訂單訊息通知] 2025/06/16 下午 04:54:43 *** (林郁潔 >> 通知 >> Edwy Chin) 訊息 : 請依訂單限重為主，備註所提及之限重部分可不予理會，謝謝。
PPGL | 2506DFD047/002 | 1. 提醒：CNS 第三類保固 PPGL AZ150（含）以上，PPGI Z27 （含）以上 TOP ≧25U , BK 兩層塗裝 (OFP00448)-{.不符.} 2. 再三提醒確認！CNS &JIS 塗裝 PVDF 需要"3類"耐候等級。並注意鍍層或膜厚是否符合.... (OFP00568)-{.不符.} 3. 單捲限重檢核 (原料重:15~20, 分切困難:20, 單捲限重:4.00~4.90)(OFP00031)-{.不符.} | 1. 部分大陸料含B元素超過CNS規範管制，故請原料CNS規範之訂單不要配大陸料 (OFP00684)-{.不符.} | 1. 訂單若有厚度變異，冷軋厚度公差比照烤漆計算公式 , 但最小為 1/2 公差做設定 (OFP00254)-{.不符.} 2. "偏薄要求訂單" 鍍後厚度減 鍍後厚度下限需大於 0.02 MM,以免發生厚度不足狀況 (OFP00369)-{.不符.} 3. 提醒：CNS 第三類保固 PPGL AZ150（含）以上，PPGI Z27 （含）以上 TOP ≧25U , BK 兩層塗裝 (OFP00448)-{.不符.} 4. 再三提醒確認！CNS &JIS 塗裝 PVDF 需要"3類"耐候等級。並注意鍍層或膜厚是否符合.... (OFP00568)-{.不符.} 5. 部分大陸料含B元素超過CNS規範管制，故請原料CNS規範之訂單不要配大陸料 (OFP00684)-{.不符.} | 訂單:2506DFD047/002 CPL <生產備註> 事項如下 . 除HGI/ HGL 訂單邊緣不噴油. 其餘皆側緣噴油 (RMK00285) | 訂單:2506DFD047/002 CR1 <生產備註> 事項如下 . 完軋寬度超出管制值上限≦2mm時,冷軋繼續生產並填寫品質異常通報單給鍍鋅線,以便調整張力與板溫 (RMK00278) | 訂單:2506DFD047/002 CR2 <生產備註> 事項如下 . 完軋寬度超出管制值上限≦2mm時,冷軋繼續生產並填寫品質異常通報單給鍍鋅線,以便調整張力與板溫 (RMK00278) | 訂單:2506DFD047/002 CG1 <生產備註> 事項如下 . 平板類,鍍鋅生產時SKIN PASS & T/L 請依據鍍鋅標準規定生產 (RMK00100) . 鍍鋅表面不可有鋅痕、壓痕、凹陷、及刮傷 、應變痕等。 (RMK00100) . 出口鋼捲盤捲後目視不允許有鼓起. (RMK00100) | 訂單:2506DFD047/002 CG2 <生產備註> 事項如下 . 平板類,鍍鋅生產時SKIN PASS & T/L 請依據鍍鋅標準規定生產 (RMK00100) . 鍍鋅表面不可有鋅痕、壓痕、凹陷、及刮傷 、應變痕等。 (RMK00100) . 出口鋼捲盤捲後目視不允許有鼓起. (RMK00100) | 訂單:2506DFD047/002 CC1 <生產備註> 事項如下 . 【分切】郁潔曰：限重4~4.9，盡量以大顆為主(4噸以上)，物超上限重，最後一顆可不依限重（不得大於 4.9噸） (RMK-E_CHIN) . 1.本單若塗裝背面漆一律改為REVERSE COATING 例外訂單如下敘述 (RMK00163) . 2.例外訂單為R字頭超低光澤與PVDF (＞25μ)，背面漆可改 NATURE COATING，但搭配底漆避免遮蓋性不佳 (RMK00163) . ★品檢注意！JIS&CNS 訂單必須每滿50噸一定要再做一次TEST (RMK00259) . 1.有客戶要下CNS第3類,以下備註麻煩CCP與TSD遵循,謝謝! (RMK00394) . 1.1.面漆塗佈量務必>=90%（如果背面用面漆也一樣） (RMK00394) . 1.2.務必留30cm*全寬試片1片,供實驗室委託確認SST與QUV性能。並於試片上註明"SST 2000HRS、QUV 1500HRS" (RMK00394) . 【PMT】本單面漆為"PVDF"，經會議決議需量測板溫並記錄之。每一張排程需量測一次否則追究責任 (RMK00503) | 訂單:2506DFD047/002 CC2 <生產備註> 事項如下 . 【分切】郁潔曰：限重4~4.9，盡量以大顆為主(4噸以上)，物超上限重，最後一顆可不依限重（不得大於 4.9噸） (RMK-E_CHIN) . 1.本單若塗裝背面漆一律改為REVERSE COATING 例外訂單如下敘述 (RMK00163) . 2.例外訂單為R字頭超低光澤與PVDF (＞25μ)，背面漆可改 NATURE COATING，但搭配底漆避免遮蓋性不佳 (RMK00163) . ★品檢注意！JIS&CNS 訂單必須每滿50噸一定要再做一次TEST (RMK00259) . 1.有客戶要下CNS第3類,以下備註麻煩CCP與TSD遵循,謝謝! (RMK00394) . 1.1.面漆塗佈量務必>=90%（如果背面用面漆也一樣） (RMK00394) . 1.2.務必留30cm*全寬試片1片,供實驗室委託確認SST與QUV性能。並於試片上註明"SST 2000HRS、QUV 1500HRS" (RMK00394) . 【PMT】本單面漆為"PVDF"，經會議決議需量測板溫並記錄之。每一張排程需量測一次否則追究責任 (RMK00503) | 訂單:2506DFD047/002 RCL 無 <生產備註> 事項 | 訂單:2506DFD047/002 CCPK 無 <生產備註> 事項 | 訂單:2506DFD047/002 CGQC 無 <品檢備註> 事項 | 訂單:2506DFD047/002 CCQC <品檢備註> 事項如下 . 【分切】郁潔曰：限重4~4.9，盡量以大顆為主(4噸以上)，物超上限重，最後一顆可不依限重（不得大於 4.9噸） (RMK-E_CHIN) . 1.本單若塗裝背面漆一律改為REVERSE COATING 例外訂單如下敘述 (RMK00163) . 2.例外訂單為R字頭超低光澤與PVDF (＞25μ)，背面漆可改 NATURE COATING，但搭配底漆避免遮蓋性不佳 (RMK00163) . ★品檢注意！JIS&CNS 訂單必須每滿50噸一定要再做一次TEST (RMK00259) . 1.有客戶要下CNS第3類,以下備註麻煩CCP與TSD遵循,謝謝! (RMK00394) . 1.1.面漆塗佈量務必>=90%（如果背面用面漆也一樣） (RMK00394) . 1.2.務必留30cm*全寬試片1片,供實驗室委託確認SST與QUV性能。並於試片上註明"SST 2000HRS、QUV 1500HRS" (RMK00394) . 【PMT】本單面漆為"PVDF"，經會議決議需量測板溫並記錄之。每一張排程需量測一次否則追究責任 (RMK00503) | 訂單:2506DFD047/002 TOL 無 <生產備註> 事項 | 【分切】郁潔曰：限重4~4.9，盡量以大顆為主(4噸以上)，物超上限重，最後一顆可不依限重（不得大於 4.9噸）^^/CC1/CC2/CCQC/^^ <<.E_CHIN 2025/06/16 10:46.>> | 訂單 2506DFD047/002 修改記錄如下: 20250613 08:52:31 (24025) 退火碼: >> S1, 用途碼: >> CIA008, 背面標示: >> C815, 訂單背面顏色(五碼): >> BW73Y, 背面漆膜厚: >> 12.5, 背面漆塗漆型式幾塗幾烤: >> 2, 鉻酸鹽: >> Z, 訂單厚度: >> 0.52, 訂單重: >> 35, 重量容許率(下限): >> 10, 重量容許率(上限): >> 10, 訂單寬度: >> 914, 鍍製方式: >> AC, 鋼捲內徑: >> 508, 鋼捲下限重: >> 4, 鋼捲上限重: >> 4.9, 壓花條件碼: >> -, 表面花紋: >> R, 綠色識別碼: >> -, 印刷輥號: >> -, 產品代碼: >> PPGL, 皮膜碼: >> -, 單位別: >> M, 油品種類: >> Z, 塗油量: >> Z, 包裝代碼: >> D2 , 保護膜碼: >> -, 客戶試片取樣型式: >> -, 調質碼: >> S, 套筒碼: >> R , 規格: >> CGLC400-30, 製造標準: >> CNS, 表面處理劑種類: >> Z, 表面處理劑塗佈量: >> Z, 伸長率測試: >> N, 硬度測試碼: >> N, 抗拉強度測試: >> N, 降伏強度測試: >> N, 厚度變異: >> -1.4, 訂單正面顏色(五碼): >> FG606, 正面漆膜厚: >> 25, 正面漆塗漆型式幾塗幾烤: >> 2, 修邊碼: >> Y, 重量碼: >> AW, 鋼捲捲向: >> I, 鍍層碼: >> AZ150, | H:厚度偏薄 | [訂單訊息通知] 2025/06/16 11:13:59 AM 訂單訊息通知 (秦大維 >> 通知 >> Seren Lin) 訂單訊息 : 本單尺寸與規格 SYSCO 管制範圍：1.022～1.159 kg/台尺 中心值=1.088 kg/台尺
PPGL | 2506DFD047/003 | 1. 提醒：CNS 第三類保固 PPGL AZ150（含）以上，PPGI Z27 （含）以上 TOP ≧25U , BK 兩層塗裝 (OFP00448)-{.不符.} 2. 再三提醒確認！CNS &JIS 塗裝 PVDF 需要"3類"耐候等級。並注意鍍層或膜厚是否符合.... (OFP00568)-{.不符.} 3. 單捲限重檢核 (原料重:15~20, 分切困難:20, 單捲限重:4.00~4.90)(OFP00031)-{.不符.} | 1. 部分大陸料含B元素超過CNS規範管制，故請原料CNS規範之訂單不要配大陸料 (OFP00684)-{.不符.} | 1. 訂單若有厚度變異，冷軋厚度公差比照烤漆計算公式 , 但最小為 1/2 公差做設定 (OFP00254)-{.不符.} 2. "偏薄要求訂單" 鍍後厚度減 鍍後厚度下限需大於 0.02 MM,以免發生厚度不足狀況 (OFP00369)-{.不符.} 3. 提醒：CNS 第三類保固 PPGL AZ150（含）以上，PPGI Z27 （含）以上 TOP ≧25U , BK 兩層塗裝 (OFP00448)-{.不符.} 4. 再三提醒確認！CNS &JIS 塗裝 PVDF 需要"3類"耐候等級。並注意鍍層或膜厚是否符合.... (OFP00568)-{.不符.} 5. 部分大陸料含B元素超過CNS規範管制，故請原料CNS規範之訂單不要配大陸料 (OFP00684)-{.不符.} | 訂單:2506DFD047/003 CPL <生產備註> 事項如下 . 除HGI/ HGL 訂單邊緣不噴油. 其餘皆側緣噴油 (RMK00285) | 訂單:2506DFD047/003 CR1 <生產備註> 事項如下 . 完軋寬度超出管制值上限≦2mm時,冷軋繼續生產並填寫品質異常通報單給鍍鋅線,以便調整張力與板溫 (RMK00278) | 訂單:2506DFD047/003 CR2 <生產備註> 事項如下 . 完軋寬度超出管制值上限≦2mm時,冷軋繼續生產並填寫品質異常通報單給鍍鋅線,以便調整張力與板溫 (RMK00278) | 訂單:2506DFD047/003 CG1 <生產備註> 事項如下 . 平板類,鍍鋅生產時SKIN PASS & T/L 請依據鍍鋅標準規定生產 (RMK00100) . 鍍鋅表面不可有鋅痕、壓痕、凹陷、及刮傷 、應變痕等。 (RMK00100) . 出口鋼捲盤捲後目視不允許有鼓起. (RMK00100) | 訂單:2506DFD047/003 CG2 <生產備註> 事項如下 . 平板類,鍍鋅生產時SKIN PASS & T/L 請依據鍍鋅標準規定生產 (RMK00100) . 鍍鋅表面不可有鋅痕、壓痕、凹陷、及刮傷 、應變痕等。 (RMK00100) . 出口鋼捲盤捲後目視不允許有鼓起. (RMK00100) | 訂單:2506DFD047/003 CC1 <生產備註> 事項如下 . 【分切】郁潔曰：限重4~4.9，盡量以大顆為主(4噸以上)，物超上限重，最後一顆可不依限重（不得大於 4.9噸） (RMK-E_CHIN) . 1.本單若塗裝背面漆一律改為REVERSE COATING 例外訂單如下敘述 (RMK00163) . 2.例外訂單為R字頭超低光澤與PVDF (＞25μ)，背面漆可改 NATURE COATING，但搭配底漆避免遮蓋性不佳 (RMK00163) . ★品檢注意！JIS&CNS 訂單必須每滿50噸一定要再做一次TEST (RMK00259) . 1.有客戶要下CNS第3類,以下備註麻煩CCP與TSD遵循,謝謝! (RMK00394) . 1.1.面漆塗佈量務必>=90%（如果背面用面漆也一樣） (RMK00394) . 1.2.務必留30cm*全寬試片1片,供實驗室委託確認SST與QUV性能。並於試片上註明"SST 2000HRS、QUV 1500HRS" (RMK00394) . 【PMT】本單面漆為"PVDF"，經會議決議需量測板溫並記錄之。每一張排程需量測一次否則追究責任 (RMK00503) | 訂單:2506DFD047/003 CC2 <生產備註> 事項如下 . 【分切】郁潔曰：限重4~4.9，盡量以大顆為主(4噸以上)，物超上限重，最後一顆可不依限重（不得大於 4.9噸） (RMK-E_CHIN) . 1.本單若塗裝背面漆一律改為REVERSE COATING 例外訂單如下敘述 (RMK00163) . 2.例外訂單為R字頭超低光澤與PVDF (＞25μ)，背面漆可改 NATURE COATING，但搭配底漆避免遮蓋性不佳 (RMK00163) . ★品檢注意！JIS&CNS 訂單必須每滿50噸一定要再做一次TEST (RMK00259) . 1.有客戶要下CNS第3類,以下備註麻煩CCP與TSD遵循,謝謝! (RMK00394) . 1.1.面漆塗佈量務必>=90%（如果背面用面漆也一樣） (RMK00394) . 1.2.務必留30cm*全寬試片1片,供實驗室委託確認SST與QUV性能。並於試片上註明"SST 2000HRS、QUV 1500HRS" (RMK00394) . 【PMT】本單面漆為"PVDF"，經會議決議需量測板溫並記錄之。每一張排程需量測一次否則追究責任 (RMK00503) | 訂單:2506DFD047/003 RCL 無 <生產備註> 事項 | 訂單:2506DFD047/003 CCPK 無 <生產備註> 事項 | 訂單:2506DFD047/003 CGQC 無 <品檢備註> 事項 | 訂單:2506DFD047/003 CCQC <品檢備註> 事項如下 . 【分切】郁潔曰：限重4~4.9，盡量以大顆為主(4噸以上)，物超上限重，最後一顆可不依限重（不得大於 4.9噸） (RMK-E_CHIN) . 1.本單若塗裝背面漆一律改為REVERSE COATING 例外訂單如下敘述 (RMK00163) . 2.例外訂單為R字頭超低光澤與PVDF (＞25μ)，背面漆可改 NATURE COATING，但搭配底漆避免遮蓋性不佳 (RMK00163) . ★品檢注意！JIS&CNS 訂單必須每滿50噸一定要再做一次TEST (RMK00259) . 1.有客戶要下CNS第3類,以下備註麻煩CCP與TSD遵循,謝謝! (RMK00394) . 1.1.面漆塗佈量務必>=90%（如果背面用面漆也一樣） (RMK00394) . 1.2.務必留30cm*全寬試片1片,供實驗室委託確認SST與QUV性能。並於試片上註明"SST 2000HRS、QUV 1500HRS" (RMK00394) . 【PMT】本單面漆為"PVDF"，經會議決議需量測板溫並記錄之。每一張排程需量測一次否則追究責任 (RMK00503) | 訂單:2506DFD047/003 TOL 無 <生產備註> 事項 | 【分切】郁潔曰：限重4~4.9，盡量以大顆為主(4噸以上)，物超上限重，最後一顆可不依限重（不得大於 4.9噸）^^/CC1/CC2/CCQC/^^ <<.E_CHIN 2025/06/16 10:46.>> | 訂單 2506DFD047/003 修改記錄如下: 20250613 08:52:33 (24025) 退火碼: >> S1, 用途碼: >> CIA008, 背面標示: >> C815, 訂單背面顏色(五碼): >> BW73Y, 背面漆膜厚: >> 12.5, 背面漆塗漆型式幾塗幾烤: >> 2, 鉻酸鹽: >> Z, 訂單厚度: >> 0.52, 訂單重: >> 18, 重量容許率(下限): >> 10, 重量容許率(上限): >> 10, 訂單寬度: >> 914, 鍍製方式: >> AC, 鋼捲內徑: >> 508, 鋼捲下限重: >> 4, 鋼捲上限重: >> 4.9, 壓花條件碼: >> -, 表面花紋: >> R, 綠色識別碼: >> -, 印刷輥號: >> -, 產品代碼: >> PPGL, 皮膜碼: >> -, 單位別: >> M, 油品種類: >> Z, 塗油量: >> Z, 包裝代碼: >> D2 , 保護膜碼: >> -, 客戶試片取樣型式: >> -, 調質碼: >> S, 套筒碼: >> R , 規格: >> CGLC400-30, 製造標準: >> CNS, 表面處理劑種類: >> Z, 表面處理劑塗佈量: >> Z, 伸長率測試: >> N, 硬度測試碼: >> N, 抗拉強度測試: >> N, 降伏強度測試: >> N, 厚度變異: >> -1.4, 訂單正面顏色(五碼): >> FY326, 正面漆膜厚: >> 25, 正面漆塗漆型式幾塗幾烤: >> 2, 修邊碼: >> Y, 重量碼: >> AW, 鋼捲捲向: >> I, 鍍層碼: >> AZ150, | H:厚度偏薄 | [訂單訊息通知] 2025/06/16 11:13:59 AM 訂單訊息通知 (秦大維 >> 通知 >> Seren Lin) 訂單訊息 : 本單尺寸與規格 SYSCO 管制範圍：1.022～1.159 kg/台尺 中心值=1.088 kg/台尺
PPGL | 2506DFD047/004 | 1. 提醒：CNS 第三類保固 PPGL AZ150（含）以上，PPGI Z27 （含）以上 TOP ≧25U , BK 兩層塗裝 (OFP00448)-{.不符.} 2. 再三提醒確認！CNS &JIS 塗裝 PVDF 需要"3類"耐候等級。並注意鍍層或膜厚是否符合.... (OFP00568)-{.不符.} 3. 單捲限重檢核 (原料重:15~20, 分切困難:20, 單捲限重:4.00~4.90)(OFP00031)-{.不符.} | 1. 部分大陸料含B元素超過CNS規範管制，故請原料CNS規範之訂單不要配大陸料 (OFP00684)-{.不符.} | 1. 訂單若有厚度變異，冷軋厚度公差比照烤漆計算公式 , 但最小為 1/2 公差做設定 (OFP00254)-{.不符.} 2. "偏薄要求訂單" 鍍後厚度減 鍍後厚度下限需大於 0.02 MM,以免發生厚度不足狀況 (OFP00369)-{.不符.} 3. 提醒：CNS 第三類保固 PPGL AZ150（含）以上，PPGI Z27 （含）以上 TOP ≧25U , BK 兩層塗裝 (OFP00448)-{.不符.} 4. 再三提醒確認！CNS &JIS 塗裝 PVDF 需要"3類"耐候等級。並注意鍍層或膜厚是否符合.... (OFP00568)-{.不符.} 5. 部分大陸料含B元素超過CNS規範管制，故請原料CNS規範之訂單不要配大陸料 (OFP00684)-{.不符.} | 訂單:2506DFD047/004 CPL <生產備註> 事項如下 . 除HGI/ HGL 訂單邊緣不噴油. 其餘皆側緣噴油 (RMK00285) | 訂單:2506DFD047/004 CR1 <生產備註> 事項如下 . 完軋寬度超出管制值上限≦2mm時,冷軋繼續生產並填寫品質異常通報單給鍍鋅線,以便調整張力與板溫 (RMK00278) | 訂單:2506DFD047/004 CR2 <生產備註> 事項如下 . 完軋寬度超出管制值上限≦2mm時,冷軋繼續生產並填寫品質異常通報單給鍍鋅線,以便調整張力與板溫 (RMK00278) | 訂單:2506DFD047/004 CG1 <生產備註> 事項如下 . 平板類,鍍鋅生產時SKIN PASS & T/L 請依據鍍鋅標準規定生產 (RMK00100) . 鍍鋅表面不可有鋅痕、壓痕、凹陷、及刮傷 、應變痕等。 (RMK00100) . 出口鋼捲盤捲後目視不允許有鼓起. (RMK00100) | 訂單:2506DFD047/004 CG2 <生產備註> 事項如下 . 平板類,鍍鋅生產時SKIN PASS & T/L 請依據鍍鋅標準規定生產 (RMK00100) . 鍍鋅表面不可有鋅痕、壓痕、凹陷、及刮傷 、應變痕等。 (RMK00100) . 出口鋼捲盤捲後目視不允許有鼓起. (RMK00100) | 訂單:2506DFD047/004 CC1 <生產備註> 事項如下 . 【分切】郁潔曰：限重4~4.9，盡量以大顆為主(4噸以上)，物超上限重，最後一顆可不依限重（不得大於 4.9噸） (RMK-E_CHIN) . 1.本單若塗裝背面漆一律改為REVERSE COATING 例外訂單如下敘述 (RMK00163) . 2.例外訂單為R字頭超低光澤與PVDF (＞25μ)，背面漆可改 NATURE COATING，但搭配底漆避免遮蓋性不佳 (RMK00163) . ★品檢注意！JIS&CNS 訂單必須每滿50噸一定要再做一次TEST (RMK00259) . 1.有客戶要下CNS第3類,以下備註麻煩CCP與TSD遵循,謝謝! (RMK00394) . 1.1.面漆塗佈量務必>=90%（如果背面用面漆也一樣） (RMK00394) . 1.2.務必留30cm*全寬試片1片,供實驗室委託確認SST與QUV性能。並於試片上註明"SST 2000HRS、QUV 1500HRS" (RMK00394) . 【PMT】本單面漆為"PVDF"，經會議決議需量測板溫並記錄之。每一張排程需量測一次否則追究責任 (RMK00503) . 【抽氣量】白色系在CC1生產時,FINISH抽氣量請設定250,如生產中發生色差b值異常升高,請股長再加大抽氣量因應 (RMK00560) | 訂單:2506DFD047/004 CC2 <生產備註> 事項如下 . 【分切】郁潔曰：限重4~4.9，盡量以大顆為主(4噸以上)，物超上限重，最後一顆可不依限重（不得大於 4.9噸） (RMK-E_CHIN) . 1.本單若塗裝背面漆一律改為REVERSE COATING 例外訂單如下敘述 (RMK00163) . 2.例外訂單為R字頭超低光澤與PVDF (＞25μ)，背面漆可改 NATURE COATING，但搭配底漆避免遮蓋性不佳 (RMK00163) . ★品檢注意！JIS&CNS 訂單必須每滿50噸一定要再做一次TEST (RMK00259) . 1.有客戶要下CNS第3類,以下備註麻煩CCP與TSD遵循,謝謝! (RMK00394) . 1.1.面漆塗佈量務必>=90%（如果背面用面漆也一樣） (RMK00394) . 1.2.務必留30cm*全寬試片1片,供實驗室委託確認SST與QUV性能。並於試片上註明"SST 2000HRS、QUV 1500HRS" (RMK00394) . 【PMT】本單面漆為"PVDF"，經會議決議需量測板溫並記錄之。每一張排程需量測一次否則追究責任 (RMK00503) . 【抽氣量】白色系在CC1生產時,FINISH抽氣量請設定250,如生產中發生色差b值異常升高,請股長再加大抽氣量因應 (RMK00560) | 訂單:2506DFD047/004 RCL 無 <生產備註> 事項 | 訂單:2506DFD047/004 CCPK 無 <生產備註> 事項 | 訂單:2506DFD047/004 CGQC 無 <品檢備註> 事項 | 訂單:2506DFD047/004 CCQC <品檢備註> 事項如下 . 【分切】郁潔曰：限重4~4.9，盡量以大顆為主(4噸以上)，物超上限重，最後一顆可不依限重（不得大於 4.9噸） (RMK-E_CHIN) . 1.本單若塗裝背面漆一律改為REVERSE COATING 例外訂單如下敘述 (RMK00163) . 2.例外訂單為R字頭超低光澤與PVDF (＞25μ)，背面漆可改 NATURE COATING，但搭配底漆避免遮蓋性不佳 (RMK00163) . ★品檢注意！JIS&CNS 訂單必須每滿50噸一定要再做一次TEST (RMK00259) . 1.有客戶要下CNS第3類,以下備註麻煩CCP與TSD遵循,謝謝! (RMK00394) . 1.1.面漆塗佈量務必>=90%（如果背面用面漆也一樣） (RMK00394) . 1.2.務必留30cm*全寬試片1片,供實驗室委託確認SST與QUV性能。並於試片上註明"SST 2000HRS、QUV 1500HRS" (RMK00394) . 【PMT】本單面漆為"PVDF"，經會議決議需量測板溫並記錄之。每一張排程需量測一次否則追究責任 (RMK00503) | 訂單:2506DFD047/004 TOL 無 <生產備註> 事項 | 【分切】郁潔曰：限重4~4.9，盡量以大顆為主(4噸以上)，物超上限重，最後一顆可不依限重（不得大於 4.9噸）^^/CC1/CC2/CCQC/^^ <<.E_CHIN 2025/06/16 10:46.>> | 訂單 2506DFD047/004 修改記錄如下: 20250613 08:52:36 (24025) 退火碼: >> S1, 用途碼: >> CIA008, 背面標示: >> C815, 訂單背面顏色(五碼): >> BW73Y, 背面漆膜厚: >> 12.5, 背面漆塗漆型式幾塗幾烤: >> 2, 鉻酸鹽: >> Z, 訂單厚度: >> 0.52, 訂單重: >> 35, 重量容許率(下限): >> 10, 重量容許率(上限): >> 10, 訂單寬度: >> 914, 鍍製方式: >> AC, 鋼捲內徑: >> 508, 鋼捲下限重: >> 4, 鋼捲上限重: >> 4.9, 壓花條件碼: >> -, 表面花紋: >> R, 綠色識別碼: >> -, 印刷輥號: >> -, 產品代碼: >> PPGL, 皮膜碼: >> -, 單位別: >> M, 油品種類: >> Z, 塗油量: >> Z, 包裝代碼: >> D2 , 保護膜碼: >> -, 客戶試片取樣型式: >> -, 調質碼: >> S, 套筒碼: >> R , 規格: >> CGLC400-30, 製造標準: >> CNS, 表面處理劑種類: >> Z, 表面處理劑塗佈量: >> Z, 伸長率測試: >> N, 硬度測試碼: >> N, 抗拉強度測試: >> N, 降伏強度測試: >> N, 厚度變異: >> -1.4, 訂單正面顏色(五碼): >> FW266, 正面漆膜厚: >> 25, 正面漆塗漆型式幾塗幾烤: >> 2, 修邊碼: >> Y, 重量碼: >> AW, 鋼捲捲向: >> I, 鍍層碼: >> AZ150, | H:厚度偏薄 | [訂單訊息通知] 2025/06/16 11:13:59 AM 訂單訊息通知 (秦大維 >> 通知 >> Seren Lin) 訂單訊息 : 本單尺寸與規格 SYSCO 管制範圍：1.022～1.159 kg/台尺 中心值=1.088 kg/台尺
PPGL | 2506DFD048/001 |  | 1. 部分大陸料含B元素超過CNS規範管制，故請原料CNS規範之訂單不要配大陸料 (OFP00684)-{.不符.} | 1. 部分大陸料含B元素超過CNS規範管制，故請原料CNS規範之訂單不要配大陸料 (OFP00684)-{.不符.} | 訂單:2506DFD048/001 CPL <生產備註> 事項如下 . 除HGI/ HGL 訂單邊緣不噴油. 其餘皆側緣噴油 (RMK00285) . CNS AZ70 鍍層相當於 SYSCO AZ070 鍍層 (RMK00295) | 訂單:2506DFD048/001 CR1 <生產備註> 事項如下 . CNS AZ70 鍍層相當於 SYSCO AZ070 鍍層 (RMK00295) | 訂單:2506DFD048/001 CR2 <生產備註> 事項如下 . CNS AZ70 鍍層相當於 SYSCO AZ070 鍍層 (RMK00295) | 訂單:2506DFD048/001 CG1 <生產備註> 事項如下 . 【相關品質性能管制】同烤漆"冷凍櫃"管制標準 (RMK-E_CHIN) | 訂單:2506DFD048/001 CG2 <生產備註> 事項如下 . 【相關品質性能管制】同烤漆"冷凍櫃"管制標準 (RMK-E_CHIN) | 訂單:2506DFD048/001 CC1 <生產備註> 事項如下 . 【烤漆後厚度-理論】中心值 0.431 mm min=0.403 mm Max=0.460 mm....因此判定客戶需求合理 (RMK-E_CHIN) . 【烤漆後厚度】含漆總厚度不能低於0.40mm。含漆總厚度Aiming 0.40mm ~ 0.43mm。 (RMK-E_CHIN) . 【相關品質性能管制】同烤漆"冷凍櫃"管制標準 (RMK-E_CHIN) . 1.本單若塗裝背面漆一律改為REVERSE COATING 例外訂單如下敘述 (RMK00163) . 2.例外訂單為R字頭超低光澤與PVDF (＞25μ)，背面漆可改 NATURE COATING，但搭配底漆避免遮蓋性不佳 (RMK00163) . ★品檢注意！JIS&CNS 訂單必須每滿50噸一定要再做一次TEST (RMK00259) . 【抽氣量】白色系在CC1生產時,FINISH抽氣量請設定250,如生產中發生色差b值異常升高,請股長再加大抽氣量因應 (RMK00560) | 訂單:2506DFD048/001 CC2 <生產備註> 事項如下 . 【烤漆後厚度-理論】中心值 0.431 mm min=0.403 mm Max=0.460 mm....因此判定客戶需求合理 (RMK-E_CHIN) . 【烤漆後厚度】含漆總厚度不能低於0.40mm。含漆總厚度Aiming 0.40mm ~ 0.43mm。 (RMK-E_CHIN) . 【相關品質性能管制】同烤漆"冷凍櫃"管制標準 (RMK-E_CHIN) . 1.本單若塗裝背面漆一律改為REVERSE COATING 例外訂單如下敘述 (RMK00163) . 2.例外訂單為R字頭超低光澤與PVDF (＞25μ)，背面漆可改 NATURE COATING，但搭配底漆避免遮蓋性不佳 (RMK00163) . ★品檢注意！JIS&CNS 訂單必須每滿50噸一定要再做一次TEST (RMK00259) . 【抽氣量】白色系在CC1生產時,FINISH抽氣量請設定250,如生產中發生色差b值異常升高,請股長再加大抽氣量因應 (RMK00560) | 訂單:2506DFD048/001 RCL 無 <生產備註> 事項 | 訂單:2506DFD048/001 CCPK 無 <生產備註> 事項 | 訂單:2506DFD048/001 CGQC <品檢備註> 事項如下 . 【相關品質性能管制】同烤漆"冷凍櫃"管制標準 (RMK-E_CHIN) | 訂單:2506DFD048/001 CCQC <品檢備註> 事項如下 . 【烤漆後厚度-理論】中心值 0.431 mm min=0.403 mm Max=0.460 mm....因此判定客戶需求合理 (RMK-E_CHIN) . 【烤漆後厚度】含漆總厚度不能低於0.40mm。含漆總厚度Aiming 0.40mm ~ 0.43mm。 (RMK-E_CHIN) . 【相關品質性能管制】同烤漆"冷凍櫃"管制標準 (RMK-E_CHIN) . 1.本單若塗裝背面漆一律改為REVERSE COATING 例外訂單如下敘述 (RMK00163) . 2.例外訂單為R字頭超低光澤與PVDF (＞25μ)，背面漆可改 NATURE COATING，但搭配底漆避免遮蓋性不佳 (RMK00163) . ★品檢注意！JIS&CNS 訂單必須每滿50噸一定要再做一次TEST (RMK00259) | 訂單:2506DFD048/001 TOL 無 <生產備註> 事項 | 【相關品質性能管制】同烤漆"冷凍櫃"管制標準^^/CG1/CG2/CC1/CC2/CGQC/CCQC/^^ <<.E_CHIN 2025/06/19 09:49.>> 【烤漆後厚度】含漆總厚度不能低於0.40mm。含漆總厚度Aiming 0.40mm ~ 0.43mm。^^/CC1/CC2/CCQC/ <<.E_CHIN 2025/06/19 10:00.>> 【烤漆後厚度-理論】中心值 0.431 mm min=0.403 mm Max=0.460 mm....因此判定客戶需求合理^^/CC1/CC2/CCQC/ <<.E_CHIN 2025/06/19 10:18.>> | 訂單 2506DFD048/001 修改記錄如下: 20250616 11:35:17 (93025) 退火碼: >> S1, 用途碼: >> CIA029, 背面標示: >> C008, 訂單背面顏色(五碼): >> BW686, 背面漆膜厚: >> NOM, 背面漆塗漆型式幾塗幾烤: >> 1, 鉻酸鹽: >> Z, 訂單厚度: >> 0.376, 訂單重: >> 18, 重量容許率(下限): >> 10, 重量容許率(上限): >> 10, 訂單寬度: >> 914, 鍍製方式: >> BC, 鋼捲內徑: >> 508, 鋼捲下限重: >> 3, 鋼捲上限重: >> 5, 壓花條件碼: >> -, 表面花紋: >> R, 綠色識別碼: >> -, 印刷輥號: >> -, 產品代碼: >> PPGL, 皮膜碼: >> -, 單位別: >> M, 油品種類: >> Z, 塗油量: >> Z, 包裝代碼: >> D2 , 保護膜碼: >> -, 客戶試片取樣型式: >> -, 調質碼: >> S, 套筒碼: >> N , 規格: >> CGLCC-10, 製造標準: >> CNS, 表面處理劑種類: >> Z, 表面處理劑塗佈量: >> Z, 伸長率測試: >> N, 硬度測試碼: >> N, 抗拉強度測試: >> N, 降伏強度測試: >> N, 訂單正面顏色(五碼): >> 5W190, 正面漆膜厚: >> NOM, 正面漆塗漆型式幾塗幾烤: >> 2, 修邊碼: >> Y, 重量碼: >> AW, 鋼捲捲向: >> O, 鍍層碼: >> AZ70, 20250618 13:18:32 (93025) 套筒碼: N >> E , | *: | [訂單訊息通知] 2025/06/17 10:45:19 AM 訂單訊息通知 (秦大維 >> 通知 >> HanYu Chen) 訂單訊息 : 冷藏車低溫車廂內襯--->使用套桶E
PPGL | 2506DFD048/003 |  | 1. 部分大陸料含B元素超過CNS規範管制，故請原料CNS規範之訂單不要配大陸料 (OFP00684)-{.不符.} | 1. 部分大陸料含B元素超過CNS規範管制，故請原料CNS規範之訂單不要配大陸料 (OFP00684)-{.不符.} | 訂單:2506DFD048/003 CPL <生產備註> 事項如下 . 除HGI/ HGL 訂單邊緣不噴油. 其餘皆側緣噴油 (RMK00285) . CNS AZ70 鍍層相當於 SYSCO AZ070 鍍層 (RMK00295) | 訂單:2506DFD048/003 CR1 <生產備註> 事項如下 . CNS AZ70 鍍層相當於 SYSCO AZ070 鍍層 (RMK00295) | 訂單:2506DFD048/003 CR2 <生產備註> 事項如下 . CNS AZ70 鍍層相當於 SYSCO AZ070 鍍層 (RMK00295) | 訂單:2506DFD048/003 CG1 <生產備註> 事項如下 . 【相關品質性能管制】同烤漆"冷凍櫃"管制標準 (RMK-E_CHIN) | 訂單:2506DFD048/003 CG2 <生產備註> 事項如下 . 【相關品質性能管制】同烤漆"冷凍櫃"管制標準 (RMK-E_CHIN) | 訂單:2506DFD048/003 CC1 <生產備註> 事項如下 . 【烤漆後厚度-理論】中心值 0.531 mm min=0.498 mm Max=0.565 mm....有回饋給營業 管制下限可能不符客戶需求 (RMK-E_CHIN) . 【烤漆後厚度】含漆總厚度不能低於0.50mm。含漆總厚度Aiming 0.50mm ~ 0.53mm。 (RMK-E_CHIN) . 【相關品質性能管制】同烤漆"冷凍櫃"管制標準 (RMK-E_CHIN) . 1.本單若塗裝背面漆一律改為REVERSE COATING 例外訂單如下敘述 (RMK00163) . 2.例外訂單為R字頭超低光澤與PVDF (＞25μ)，背面漆可改 NATURE COATING，但搭配底漆避免遮蓋性不佳 (RMK00163) . ★品檢注意！JIS&CNS 訂單必須每滿50噸一定要再做一次TEST (RMK00259) . 【抽氣量】白色系在CC1生產時,FINISH抽氣量請設定250,如生產中發生色差b值異常升高,請股長再加大抽氣量因應 (RMK00560) | 訂單:2506DFD048/003 CC2 <生產備註> 事項如下 . 【烤漆後厚度-理論】中心值 0.531 mm min=0.498 mm Max=0.565 mm....有回饋給營業 管制下限可能不符客戶需求 (RMK-E_CHIN) . 【烤漆後厚度】含漆總厚度不能低於0.50mm。含漆總厚度Aiming 0.50mm ~ 0.53mm。 (RMK-E_CHIN) . 【相關品質性能管制】同烤漆"冷凍櫃"管制標準 (RMK-E_CHIN) . 1.本單若塗裝背面漆一律改為REVERSE COATING 例外訂單如下敘述 (RMK00163) . 2.例外訂單為R字頭超低光澤與PVDF (＞25μ)，背面漆可改 NATURE COATING，但搭配底漆避免遮蓋性不佳 (RMK00163) . ★品檢注意！JIS&CNS 訂單必須每滿50噸一定要再做一次TEST (RMK00259) . 【抽氣量】白色系在CC1生產時,FINISH抽氣量請設定250,如生產中發生色差b值異常升高,請股長再加大抽氣量因應 (RMK00560) | 訂單:2506DFD048/003 RCL 無 <生產備註> 事項 | 訂單:2506DFD048/003 CCPK 無 <生產備註> 事項 | 訂單:2506DFD048/003 CGQC <品檢備註> 事項如下 . 【相關品質性能管制】同烤漆"冷凍櫃"管制標準 (RMK-E_CHIN) | 訂單:2506DFD048/003 CCQC <品檢備註> 事項如下 . 【烤漆後厚度-理論】中心值 0.531 mm min=0.498 mm Max=0.565 mm....有回饋給營業 管制下限可能不符客戶需求 (RMK-E_CHIN) . 【烤漆後厚度】含漆總厚度不能低於0.50mm。含漆總厚度Aiming 0.50mm ~ 0.53mm。 (RMK-E_CHIN) . 【相關品質性能管制】同烤漆"冷凍櫃"管制標準 (RMK-E_CHIN) . 1.本單若塗裝背面漆一律改為REVERSE COATING 例外訂單如下敘述 (RMK00163) . 2.例外訂單為R字頭超低光澤與PVDF (＞25μ)，背面漆可改 NATURE COATING，但搭配底漆避免遮蓋性不佳 (RMK00163) . ★品檢注意！JIS&CNS 訂單必須每滿50噸一定要再做一次TEST (RMK00259) | 訂單:2506DFD048/003 TOL 無 <生產備註> 事項 | 【相關品質性能管制】同烤漆"冷凍櫃"管制標準^^/CG1/CG2/CC1/CC2/CGQC/CCQC/^^ <<.E_CHIN 2025/06/19 10:56.>> 【烤漆後厚度】含漆總厚度不能低於0.50mm。含漆總厚度Aiming 0.50mm ~ 0.53mm。^^/CC1/CC2/CCQC/^^ <<.E_CHIN 2025/06/19 10:56.>> 【烤漆後厚度-理論】中心值 0.531 mm min=0.498 mm Max=0.565 mm....有回饋給營業 管制下限可能不符客戶需求^^/CC1/CC2/CCQC/^^ <<.E_CHIN 2025/06/19 10:56.>> | 訂單 2506DFD048/003 修改記錄如下: 20250616 11:36:40 (93025) 退火碼: >> S1, 用途碼: >> CIA029, 背面標示: >> C008, 訂單背面顏色(五碼): >> BW686, 背面漆膜厚: >> NOM, 背面漆塗漆型式幾塗幾烤: >> 1, 鉻酸鹽: >> Z, 訂單厚度: >> 0.476, 訂單重: >> 18, 重量容許率(下限): >> 10, 重量容許率(上限): >> 10, 訂單寬度: >> 914, 鍍製方式: >> BC, 鋼捲內徑: >> 508, 鋼捲下限重: >> 3, 鋼捲上限重: >> 5, 壓花條件碼: >> -, 表面花紋: >> R, 綠色識別碼: >> -, 印刷輥號: >> -, 產品代碼: >> PPGL, 皮膜碼: >> -, 單位別: >> M, 油品種類: >> Z, 塗油量: >> Z, 包裝代碼: >> D2 , 保護膜碼: >> -, 客戶試片取樣型式: >> -, 調質碼: >> S, 套筒碼: >> N , 規格: >> CGLCC-10, 製造標準: >> CNS, 表面處理劑種類: >> Z, 表面處理劑塗佈量: >> Z, 伸長率測試: >> N, 硬度測試碼: >> N, 抗拉強度測試: >> N, 降伏強度測試: >> N, 訂單正面顏色(五碼): >> 5W190, 正面漆膜厚: >> NOM, 正面漆塗漆型式幾塗幾烤: >> 2, 修邊碼: >> Y, 重量碼: >> AW, 鋼捲捲向: >> O, 鍍層碼: >> AZ70, 20250618 13:19:07 (93025) 套筒碼: N >> E , | *: | [訂單訊息通知] 2025/06/17 10:45:19 AM 訂單訊息通知 (秦大維 >> 通知 >> HanYu Chen) 訂單訊息 : 冷藏車低溫車廂內襯--->使用套桶E [訂單訊息通知] 2025/06/19 上午 10:52:49 *** (秦大維 >> 通知 >> HanYu Chen) 訊息 : 經試算 中心值=0.531 MIN=0.498 , MAX=0.565 MIN 未能於客戶需求0.476 含漆總厚度不能低於0.50mm 內
PPGI | 2506DFD049/001 | 1. 注意！依特殊尋單 SOA2020054- 1成型狀況 目前客戶是華明 顏色為 2W201/BW74B。其它經銷商與色碼要確認 (OFP00544)-{.不符.} | 1. 部分大陸料含B元素超過CNS規範管制，故請原料CNS規範之訂單不要配大陸料 (OFP00684)-{.不符.} | 1. 高光新增備註（適用非直立式包裝）：請出口每顆鋼捲貼紅色 " 禁止疊放 " 貼紙，如果有套桶S最多2層 (OFP00366)-{.不符.} 2. 注意！依特殊尋單 SOA2020054- 1成型狀況 目前客戶是華明 顏色為 2W201/BW74B。其它經銷商與色碼要確認 (OFP00544)-{.不符.} 3. 部分大陸料含B元素超過CNS規範管制，故請原料CNS規範之訂單不要配大陸料 (OFP00684)-{.不符.} 4. 用途別對應選配碼不符 (用途碼:COA009, 選配碼:- 不符)(OFP00030)-{.不符.} | 訂單:2506DFD049/001 CPL <生產備註> 事項如下 . 除HGI/ HGL 訂單邊緣不噴油. 其餘皆側緣噴油 (RMK00285) | 訂單:2506DFD049/001 CR1 <生產備註> 事項如下 . 【保溫管品質】特殊詢單SOA2020054- 1.已經有說明比照一般屋頂用途即可 (RMK-E_CHIN) . 每組工輥生產之第一顆鋼捲, 檢查振動輥痕或砂輪痕 (RMK00307) | 訂單:2506DFD049/001 CR2 <生產備註> 事項如下 . 【保溫管品質】特殊詢單SOA2020054- 1.已經有說明比照一般屋頂用途即可 (RMK-E_CHIN) . 每組工輥生產之第一顆鋼捲, 檢查振動輥痕或砂輪痕 (RMK00307) | 訂單:2506DFD049/001 CG1 <生產備註> 事項如下 . 【保溫管品質】特殊詢單SOA2020054- 1.已經有說明比照一般屋頂用途即可 (RMK-E_CHIN) | 訂單:2506DFD049/001 CG2 <生產備註> 事項如下 . 【保溫管品質】特殊詢單SOA2020054- 1.已經有說明比照一般屋頂用途即可 (RMK-E_CHIN) | 訂單:2506DFD049/001 CC1 <生產備註> 事項如下 . 【疊放】出口每顆鋼捲貼紅色 " 禁止疊放 " 貼紙，如果有套桶S最多2層 (RMK-E_CHIN) . 【保溫管品質】特殊詢單SOA2020054- 1.已經有說明比照一般屋頂用途即可 (RMK-E_CHIN) . 此色為高光澤主操請注意捲起張力的提高查表 (RMK00122) . 1.本單若塗裝背面漆一律改為REVERSE COATING 例外訂單如下敘述 (RMK00163) . 2.例外訂單為R字頭超低光澤與PVDF (＞25μ)，背面漆可改 NATURE COATING，但搭配底漆避免遮蓋性不佳 (RMK00163) . ★品檢注意！JIS&CNS 訂單必須每滿50噸一定要再做一次TEST (RMK00259) . 【抽氣量】白色系在CC1生產時,FINISH抽氣量請設定250,如生產中發生色差b值異常升高,請股長再加大抽氣量因應 (RMK00560) | 訂單:2506DFD049/001 CC2 <生產備註> 事項如下 . 【疊放】出口每顆鋼捲貼紅色 " 禁止疊放 " 貼紙，如果有套桶S最多2層 (RMK-E_CHIN) . 【保溫管品質】特殊詢單SOA2020054- 1.已經有說明比照一般屋頂用途即可 (RMK-E_CHIN) . 此色為高光澤主操請注意捲起張力的提高查表 (RMK00122) . 1.本單若塗裝背面漆一律改為REVERSE COATING 例外訂單如下敘述 (RMK00163) . 2.例外訂單為R字頭超低光澤與PVDF (＞25μ)，背面漆可改 NATURE COATING，但搭配底漆避免遮蓋性不佳 (RMK00163) . 20120627晨會決議 CC2生產 PPGI 時請使用表調 (RMK00191) . ★品檢注意！JIS&CNS 訂單必須每滿50噸一定要再做一次TEST (RMK00259) . 【抽氣量】白色系在CC1生產時,FINISH抽氣量請設定250,如生產中發生色差b值異常升高,請股長再加大抽氣量因應 (RMK00560) | 訂單:2506DFD049/001 RCL 無 <生產備註> 事項 | 訂單:2506DFD049/001 CCPK 無 <生產備註> 事項 | 訂單:2506DFD049/001 CGQC <品檢備註> 事項如下 . 【保溫管品質】特殊詢單SOA2020054- 1.已經有說明比照一般屋頂用途即可 (RMK-E_CHIN) | 訂單:2506DFD049/001 CCQC <品檢備註> 事項如下 . 【疊放】出口每顆鋼捲貼紅色 " 禁止疊放 " 貼紙，如果有套桶S最多2層 (RMK-E_CHIN) . 【保溫管品質】特殊詢單SOA2020054- 1.已經有說明比照一般屋頂用途即可 (RMK-E_CHIN) . 1.本單若塗裝背面漆一律改為REVERSE COATING 例外訂單如下敘述 (RMK00163) . 2.例外訂單為R字頭超低光澤與PVDF (＞25μ)，背面漆可改 NATURE COATING，但搭配底漆避免遮蓋性不佳 (RMK00163) . ★品檢注意！JIS&CNS 訂單必須每滿50噸一定要再做一次TEST (RMK00259) | 訂單:2506DFD049/001 TOL 無 <生產備註> 事項 | 【保溫管品質】特殊詢單SOA2020054- 1.已經有說明比照一般屋頂用途即可^^/CR1/CR2/CG1/CG2/CC1/CC2/CGQC/CCQC/^^ <<.E_CHIN 2025/07/01 11:38.>> 【疊放】出口每顆鋼捲貼紅色 " 禁止疊放 " 貼紙，如果有套桶S最多2層^^/CC1/CC2/CCQC/MKT/^^ <<.E_CHIN 2025/07/01 11:39.>> | 訂單 2506DFD049/001 修改記錄如下: 20250616 13:57:20 (24020) 退火碼: >> S1, 用途碼: >> COA009, 背面標示: >> C817, 訂單背面顏色(五碼): >> BW74B, 背面漆膜厚: >> 12.5, 背面漆塗漆型式幾塗幾烤: >> 2, 鉻酸鹽: >> Z, 訂單厚度: >> 0.576, 訂單重: >> 20, 重量容許率(下限): >> 10, 重量容許率(上限): >> 10, 訂單寬度: >> 1219, 鍍製方式: >> BC, 鋼捲內徑: >> 508, 鋼捲下限重: >> 3.5, 鋼捲上限重: >> 5, 壓花條件碼: >> -, 表面花紋: >> Z, 綠色識別碼: >> -, 印刷輥號: >> -, 產品代碼: >> PPGI, 皮膜碼: >> -, 單位別: >> M, 油品種類: >> Z, 塗油量: >> Z, 包裝代碼: >> D2 , 保護膜碼: >> -, 客戶試片取樣型式: >> -, 調質碼: >> S, 套筒碼: >> R , 規格: >> CGCC-10, 製造標準: >> CNS, 表面處理劑種類: >> Z, 表面處理劑塗佈量: >> Z, 伸長率測試: >> N, 硬度測試碼: >> N, 抗拉強度測試: >> N, 降伏強度測試: >> N, 訂單正面顏色(五碼): >> 2W201, 正面漆膜厚: >> NOM, 正面漆塗漆型式幾塗幾烤: >> 2, 修邊碼: >> Y, 重量碼: >> AW, 鋼捲捲向: >> I, 鍍層碼: >> Z12, | *:
PPGL | 2506DFD050/001 | 1. 請確認PVDF訂單背標是否恰當 (OFP00144)-{.不符.} 2. C136河靜鋼廠專用，請確認 (OFP00286)-{.不符.} 3. 橫式棧板包裝分切鋼捲外徑≦ 1100MM, 審單時請確認!--->最大分切限重要跟PP說 (OFP00378)-{.不符.} 4. 警告！本用途只適用於高鍍層AZ250以上。有疑問請洽TDCC (OFP00433)-{.不符.} 5. 容易發生鼓起訂單, 請詢問客戶是否可允許 STAGGER捲取 (OFP00606)-{.不符.} 6. ●依旭台背面（正面漆塗料）發泡黏著性不佳（CC250503），要確認背面是否要發泡● (OFP00739)-{.不符.} 7. 避免客戶下單用途別與色碼不符 (用途碼:CHA081, 正面色碼:FR63V4 不符)(OFP00029)-{.不符.} 8. 烤漆產品背面標示防呆檢查 ( 背面標示:C136 內容與訂單資料不符..... )(OFP00082)-{.不符.} | 1. 製造標準為MS、ASTM或銷新加坡之訂單，若無技術指定優先用料，請優先使用國內料，勿使用ANFEN (OFP00406)-{.不符.} | 1. 請確認PVDF訂單背標是否恰當 (OFP00144)-{.不符.} 2. 訂單若有厚度變異，冷軋厚度公差比照烤漆計算公式 , 但最小為 1/2 公差做設定 (OFP00254)-{.不符.} 3. C136河靜鋼廠專用，請確認 (OFP00286)-{.不符.} 4. 橫式棧板包裝分切鋼捲外徑≦ 1100MM, 審單時請確認!--->最大分切限重要跟PP說 (OFP00378)-{.不符.} 5. 製造標準為MS、ASTM或銷新加坡之訂單，若無技術指定優先用料，請優先使用國內料，勿使用ANFEN (OFP00406)-{.不符.} 6. 因多PASS的烤漆單位長度是SHOW末 PASS，所以各PASS單位長度需自己算並註記於備註 (OFP00431)-{.不符.} 7. 警告！本用途只適用於高鍍層AZ250以上。有疑問請洽TDCC (OFP00433)-{.不符.} 8. 鍍層AZ250以上須會簽RD (OFP00447)-{.不符.} 9. 【提醒 審單人員】CR≧0.6 要於烤漆備註調降 PMT等相關。★KP抗塵PVDF不受此限 (OFP00509)-{.不符.} 10. 提醒！孵蛋訂單鍍鋅套桶要加 "S" (OFP00559)-{.不符.} 11. 容易發生鼓起訂單, 請詢問客戶是否可允許 STAGGER捲取 (OFP00606)-{.不符.} 12. ●依旭台背面（正面漆塗料）發泡黏著性不佳（CC250503），要確認背面是否要發泡● (OFP00739)-{.不符.} 13. 烤漆產品背面標示防呆檢查 ( 背面標示:C136 內容與訂單資料不符..... )(OFP00082)-{.不符.} | 訂單:2506DFD050/001 CPL <生產備註> 事項如下 . 本單為烤漆背面大於等於25μ塗裝，軋延後不允許毛邊，請CPL注意修邊狀況 (RMK00124) . 【邊緣品質】此為烤漆背面25μ訂單，請加強檢視鋼捲：邊緣殘剪、側緣鋅渣或毛邊，因為會導致烤漆背面漆轉印正面 (RMK00126) . 除HGI/ HGL 訂單邊緣不噴油. 其餘皆側緣噴油 (RMK00285) | 訂單:2506DFD050/001 CR1 <生產備註> 事項如下 . 【專案負責人】RD 黃焰宏 課長 (RMK-E_CHIN) . 冷軋注意事項: 需注意板形儘可能不要有邊波(可允許有中波)比照森鉅無邊波訂單生產標準 (RMK-E_CHIN) . 【邊緣品質】此為烤漆背面25μ訂單，請加強檢視鋼捲：邊緣殘剪、側緣鋅渣或毛邊，因為會導致烤漆背面漆轉印正面 (RMK00126) | 訂單:2506DFD050/001 CR2 <生產備註> 事項如下 . 【專案負責人】RD 黃焰宏 課長 (RMK-E_CHIN) . 冷軋注意事項: 需注意板形儘可能不要有邊波(可允許有中波)比照森鉅無邊波訂單生產標準 (RMK-E_CHIN) . 【邊緣品質】此為烤漆背面25μ訂單，請加強檢視鋼捲：邊緣殘剪、側緣鋅渣或毛邊，因為會導致烤漆背面漆轉印正面 (RMK00126) | 訂單:2506DFD050/001 CG1 <生產備註> 事項如下 . 【專案負責人】RD 黃焰宏 課長 (RMK-E_CHIN) . 9.2.若背面無影響塗裝品質之缺陷請品檢註明 「烤漆請背烤」並且開立品質資訊聯絡單通知烤漆線 (RMK-E_CHIN) . 9.1.因高鍍層正面鋅花結晶比較明顯導致下製程烤漆塗裝容易起泡，故請生產時注意背面品質 (RMK-E_CHIN) . 8. Nozzle檔板請調整至板邊2~3mm(以防止鼓起)，板邊不允許鋅渣，若有需磨除後才可放行到下製程。 (RMK-E_CHIN) . 7. 出口捲取請以stagger捲取(Mode 2)；若鋼捲有嚴重鼓起請出口分切，收捲時請加鋼套桶(S)，注意儘量控制不要有內圈突出。 (RMK-E_CHIN) . 6. SKP Rolling Force設定：需260噸以上。 (RMK-E_CHIN) . 5. 鍍層量管制：雙面3點平均鍍層量管理值255~280g/㎡，單點鍍層量要85%以上(不可低於215g/㎡)，中央與邊緣之鍍層量差異盡可能控制小。 (RMK-E_CHIN) . 4. 鋅槽液位：產線需提早將Pot液位做滿，且生產時投入大塊的55% AL Cake(約6~7塊Cake可產出9~10顆的母鋼捲約34,000米)。 (RMK-E_CHIN) . 3. 為避免鍍後鼓起，線速度請維持160mpm以上，生產中如有需調整請知會鍍鋅廠相關長官。 (RMK-E_CHIN) . 2. 板形要求與邊緣品質管制：同烤漆底材之外觀要求，依TSD放行標準。 (RMK-E_CHIN) . 1. 高鍍層FH訂單使用SAE1008料，RTF板溫設定480～500℃ (490±10℃). (RMK-E_CHIN) . 【邊緣品質】此為烤漆背面25μ訂單，請加強檢視鋼捲：邊緣殘剪、側緣鋅渣或毛邊，因為會導致烤漆背面漆轉印正面 (RMK00126) . 本單於烤漆正背面都塗裝正面漆，因此鍍鋅請管制背面表面品質比照正面 (RMK00363) . 因成形性需求故鍍層量有上限管制，排程變換前後一顆分切請U3暫留，待產線確認鍍層量後再行處置。 (RMK00532) . 鍍層 AZ150 (含) 以上 , 鋅花等級 C~E 目標D，避免鋅花晶界明顯後續造成烤漆點狀未塗漆。 (RMK00565) . 【特殊處理鋼捲】出口請加鋼套桶(S)，收捲時請避免鋼套桶突出，以利後續熱處理製程作業。 (RMK00601) | 訂單:2506DFD050/001 CG2 <生產備註> 事項如下 . 【專案負責人】RD 黃焰宏 課長 (RMK-E_CHIN) . 9.2.若背面無影響塗裝品質之缺陷請品檢註明 「烤漆請背烤」並且開立品質資訊聯絡單通知烤漆線 (RMK-E_CHIN) . 9.1.因高鍍層正面鋅花結晶比較明顯導致下製程烤漆塗裝容易起泡，故請生產時注意背面品質 (RMK-E_CHIN) . 8. Nozzle檔板請調整至板邊2~3mm(以防止鼓起)，板邊不允許鋅渣，若有需磨除後才可放行到下製程。 (RMK-E_CHIN) . 7. 出口捲取請以stagger捲取(Mode 2)；若鋼捲有嚴重鼓起請出口分切，收捲時請加鋼套桶(S)，注意儘量控制不要有內圈突出。 (RMK-E_CHIN) . 6. SKP Rolling Force設定：需260噸以上。 (RMK-E_CHIN) . 5. 鍍層量管制：雙面3點平均鍍層量管理值255~280g/㎡，單點鍍層量要85%以上(不可低於215g/㎡)，中央與邊緣之鍍層量差異盡可能控制小。 (RMK-E_CHIN) . 4. 鋅槽液位：產線需提早將Pot液位做滿，且生產時投入大塊的55% AL Cake(約6~7塊Cake可產出9~10顆的母鋼捲約34,000米)。 (RMK-E_CHIN) . 3. 為避免鍍後鼓起，線速度請維持160mpm以上，生產中如有需調整請知會鍍鋅廠相關長官。 (RMK-E_CHIN) . 2. 板形要求與邊緣品質管制：同烤漆底材之外觀要求，依TSD放行標準。 (RMK-E_CHIN) . 1. 高鍍層FH訂單使用SAE1008料，RTF板溫設定480～500℃ (490±10℃). (RMK-E_CHIN) . 【邊緣品質】此為烤漆背面25μ訂單，請加強檢視鋼捲：邊緣殘剪、側緣鋅渣或毛邊，因為會導致烤漆背面漆轉印正面 (RMK00126) . 本單於烤漆正背面都塗裝正面漆，因此鍍鋅請管制背面表面品質比照正面 (RMK00363) . 【鍍層】於AZ200~AZ250 產品，單面鍍層管制上限150 g/m2 (RMK00532) . 因成形性需求故鍍層量有上限管制，排程變換前後一顆分切請U3暫留，待產線確認鍍層量後再行處置。 (RMK00532) . CG2:鍍層 AZ200 (含) 以上 , 鋅花等級 C~E 目標D，SKP R/F 目標270噸 (RMK00538) . CG2:SKP R/F 有異常狀況時最低可降至 230 噸 ,避免鋅花晶界明顯後續造成烤漆點狀未塗漆。 (RMK00538) . 鍍層 AZ150 (含) 以上 , 鋅花等級 C~E 目標D，避免鋅花晶界明顯後續造成烤漆點狀未塗漆。 (RMK00565) . 【特殊處理鋼捲】出口請加鋼套桶(S)，收捲時請避免鋼套桶突出，以利後續熱處理製程作業。 (RMK00601) | 訂單:2506DFD050/001 CC1 <生產備註> 事項如下 . 【第二 PASS單位長度】150～161 m/t 中心值＝ 156 m/t (RMK-E_CHIN) . 【第一 PASS單位長度】154～164 m/t 中心值＝ 159 m/t (RMK-E_CHIN) . 【PMT】1.1.因為CR厚 0.755 mm，TOP 標準PMT以245℃去計算 (RMK-E_CHIN) . 【專案負責人】RD 黃焰宏 課長 (RMK-E_CHIN) . 9. 請貼 “禁止疊放”標籤。 (RMK-E_CHIN) . 8. 出口品檢項目：同PVDF屋頂浪板放行標準，TC值記錄但不管制。板形與邊緣管制同屋頂浪板。 (RMK-E_CHIN) . 7. 出口分切以stagger交錯捲姿捲取，若有缺陷要到RCL內外切時，請品檢務必要在重處理單上註明需要stagger捲取，並通知RCL注意。 (RMK-E_CHIN) . 6. 背面漆避免噴字機拖痕。 (RMK-E_CHIN) . 5. 台塑工程案會驗分層膜厚，塗佈量管制(正面、背面):請依照R&D發行之 "台塑案-高膜厚 Pass組合及塗佈量管制2.0版-20200616"作管制。 (RMK-E_CHIN) . 4.2.黏度先調整一桶, 待30米測試OK後再調整其餘塗料黏度，面漆使用125um濾芯。 (RMK-E_CHIN) . 4.1.高鍍層高膜厚，正面底漆(1PU304)採wet on wet塗裝。面漆測試前30分鐘進行攪拌與調黏 (RMK-E_CHIN) . 3. 線速度設定30mpm，前處理使用表調. (RMK-E_CHIN) . 2. 鋼捲原則上請背烤(請注意上製程之品質資訊聯絡單的內容). (RMK-E_CHIN) . 1.2.第2Pass正面塗裝PVDF(FR6304)20μ + Clear(FE1104)15μ / 背面塗裝PVDF (FC24Z4)40μ (RMK-E_CHIN) . 1. 2pass生產: (RMK-E_CHIN) . 【邊緣品質】此為烤漆背面25μ訂單，請加強檢視鋼捲：邊緣殘剪、側緣鋅渣或毛邊，因為會導致烤漆背面漆轉印正面 (RMK00126) . 1.本單若塗裝背面漆一律改為REVERSE COATING 例外訂單如下敘述 (RMK00163) . 2.例外訂單為R字頭超低光澤與PVDF (＞25μ)，背面漆可改 NATURE COATING，但搭配底漆避免遮蓋性不佳 (RMK00163) . 【PMT】本單面漆為"PVDF"，經會議決議需量測板溫並記錄之。每一張排程需量測一次否則追究責任 (RMK00503) . 【PMT】1.2.CC2計算完後面漆每個ZONE 爐溫各降8℃為最終爐溫 (RMK00568) . 【PMT】1.3.CC2因爐溫各降8℃為最終爐溫，請股長於TEST時 確實量測板溫 (RMK00568) . 【PMT】1.4.若發現PMT不足，請上調ZONE溫度並回饋工程師 (RMK00568) . 【PMT】1.5.品檢注意！因標準PMT有下修請注意MEK測試 (RMK00568) . 【PMT】1.6.厚板少生產，請領班量測板溫並記錄之 (RMK00568) | 訂單:2506DFD050/001 CC2 <生產備註> 事項如下 . 【第二 PASS單位長度】150～161 m/t 中心值＝ 156 m/t (RMK-E_CHIN) . 【第一 PASS單位長度】154～164 m/t 中心值＝ 159 m/t (RMK-E_CHIN) . 【PMT】1.1.因為CR厚 0.755 mm，TOP 標準PMT以245℃去計算 (RMK-E_CHIN) . 【專案負責人】RD 黃焰宏 課長 (RMK-E_CHIN) . 9. 請貼 “禁止疊放”標籤。 (RMK-E_CHIN) . 8. 出口品檢項目：同PVDF屋頂浪板放行標準，TC值記錄但不管制。板形與邊緣管制同屋頂浪板。 (RMK-E_CHIN) . 7. 出口分切以stagger交錯捲姿捲取，若有缺陷要到RCL內外切時，請品檢務必要在重處理單上註明需要stagger捲取，並通知RCL注意。 (RMK-E_CHIN) . 6. 背面漆避免噴字機拖痕。 (RMK-E_CHIN) . 5. 台塑工程案會驗分層膜厚，塗佈量管制(正面、背面):請依照R&D發行之 "台塑案-高膜厚 Pass組合及塗佈量管制2.0版-20200616"作管制。 (RMK-E_CHIN) . 4.2.黏度先調整一桶, 待30米測試OK後再調整其餘塗料黏度，面漆使用125um濾芯。 (RMK-E_CHIN) . 4.1.高鍍層高膜厚，正面底漆(1PU304)採wet on wet塗裝。面漆測試前30分鐘進行攪拌與調黏 (RMK-E_CHIN) . 3. 線速度設定30mpm，前處理使用表調. (RMK-E_CHIN) . 2. 鋼捲原則上請背烤(請注意上製程之品質資訊聯絡單的內容). (RMK-E_CHIN) . 1.2.第2Pass正面塗裝PVDF(FR6304)20μ + Clear(FE1104)15μ / 背面塗裝PVDF (FC24Z4)40μ (RMK-E_CHIN) . 1. 2pass生產: (RMK-E_CHIN) . 【邊緣品質】此為烤漆背面25μ訂單，請加強檢視鋼捲：邊緣殘剪、側緣鋅渣或毛邊，因為會導致烤漆背面漆轉印正面 (RMK00126) . 1.本單若塗裝背面漆一律改為REVERSE COATING 例外訂單如下敘述 (RMK00163) . 2.例外訂單為R字頭超低光澤與PVDF (＞25μ)，背面漆可改 NATURE COATING，但搭配底漆避免遮蓋性不佳 (RMK00163) . 【PMT】本單面漆為"PVDF"，經會議決議需量測板溫並記錄之。每一張排程需量測一次否則追究責任 (RMK00503) . 【PMT】1.2.CC2計算完後面漆每個ZONE 爐溫各降8℃為最終爐溫 (RMK00568) . 【PMT】1.3.CC2因爐溫各降8℃為最終爐溫，請股長於TEST時 確實量測板溫 (RMK00568) . 【PMT】1.4.若發現PMT不足，請上調ZONE溫度並回饋工程師 (RMK00568) . 【PMT】1.5.品檢注意！因標準PMT有下修請注意MEK測試 (RMK00568) . 【PMT】1.6.厚板少生產，請領班量測板溫並記錄之 (RMK00568) | 訂單:2506DFD050/001 RCL 無 <生產備註> 事項 | 訂單:2506DFD050/001 CCPK 無 <生產備註> 事項 | 訂單:2506DFD050/001 CGQC <品檢備註> 事項如下 . 【邊緣品質】此為烤漆背面25μ訂單，請加強檢視鋼捲：邊緣殘剪、側緣鋅渣或毛邊，因為會導致烤漆背面漆轉印正面 (RMK00126) . 本單於烤漆正背面都塗裝正面漆，因此鍍鋅請管制背面表面品質比照正面 (RMK00363) . 【鍍層】於AZ200~AZ250 產品，單面鍍層管制上限150 g/m2 (RMK00532) . CG2:鍍層 AZ200 (含) 以上 , 鋅花等級 C~E 目標D，SKP R/F 目標270噸 (RMK00538) . CG2:SKP R/F 有異常狀況時最低可降至 230 噸 ,避免鋅花晶界明顯後續造成烤漆點狀未塗漆。 (RMK00538) . 鍍層 AZ150 (含) 以上 , 鋅花等級 C~E 目標D，避免鋅花晶界明顯後續造成烤漆點狀未塗漆。 (RMK00565) . 【特殊處理鋼捲】出口請加鋼套桶(S)，收捲時請避免鋼套桶突出，以利後續熱處理製程作業。 (RMK00601) | 訂單:2506DFD050/001 CCQC <品檢備註> 事項如下 . 【PMT】1.1.因為CR厚 0.755 mm，TOP 標準PMT以245℃去計算 (RMK-E_CHIN) . 【邊緣品質】此為烤漆背面25μ訂單，請加強檢視鋼捲：邊緣殘剪、側緣鋅渣或毛邊，因為會導致烤漆背面漆轉印正面 (RMK00126) . 1.本單若塗裝背面漆一律改為REVERSE COATING 例外訂單如下敘述 (RMK00163) . 2.例外訂單為R字頭超低光澤與PVDF (＞25μ)，背面漆可改 NATURE COATING，但搭配底漆避免遮蓋性不佳 (RMK00163) . 【PMT】本單面漆為"PVDF"，經會議決議需量測板溫並記錄之。每一張排程需量測一次否則追究責任 (RMK00503) . 【PMT】1.2.CC2計算完後面漆每個ZONE 爐溫各降8℃為最終爐溫 (RMK00568) . 【PMT】1.3.CC2因爐溫各降8℃為最終爐溫，請股長於TEST時 確實量測板溫 (RMK00568) . 【PMT】1.4.若發現PMT不足，請上調ZONE溫度並回饋工程師 (RMK00568) . 【PMT】1.5.品檢注意！因標準PMT有下修請注意MEK測試 (RMK00568) . 【PMT】1.6.厚板少生產，請領班量測板溫並記錄之 (RMK00568) | 訂單:2506DFD050/001 TOL 無 <生產備註> 事項 | 冷軋注意事項: 需注意板形儘可能不要有邊波(可允許有中波)比照森鉅無邊波訂單生產標準^^/CR1/CR2/ <<.E_CHIN 2025/07/10 09:24.>> 1. 高鍍層FH訂單使用SAE1008料，RTF板溫設定480～500℃ (490±10℃).^^/CG1/CG2/ <<.E_CHIN 2025/07/10 09:24.>> 2. 板形要求與邊緣品質管制：同烤漆底材之外觀要求，依TSD放行標準。^^/CG1/CG2/ <<.E_CHIN 2025/07/10 09:24.>> 3. 為避免鍍後鼓起，線速度請維持160mpm以上，生產中如有需調整請知會鍍鋅廠相關長官。^^/CG1/CG2/ <<.E_CHIN 2025/07/10 09:24.>> 4. 鋅槽液位：產線需提早將Pot液位做滿，且生產時投入大塊的55% AL Cake(約6~7塊Cake可產出9~10顆的母鋼捲約34,000米)。^^/CG1/CG2/ <<.E_CHIN 2025/07/10 09:25.>> 5. 鍍層量管制：雙面3點平均鍍層量管理值255~280g/㎡，單點鍍層量要85%以上(不可低於215g/㎡)，中央與邊緣之鍍層量差異盡可能控制小。^^/CG1/CG2/ <<.E_CHIN 2025/07/10 09:25.>> 6. SKP Rolling Force設定：需260噸以上。^^/CG1/CG2/ <<.E_CHIN 2025/07/10 09:25.>> 7. 出口捲取請以stagger捲取(Mode 2)；若鋼捲有嚴重鼓起請出口分切，收捲時請加鋼套桶(S)，注意儘量控制不要有內圈突出。^^/CG1/CG2/ <<.E_CHIN 2025/07/10 09:26.>> 8. Nozzle檔板請調整至板邊2~3mm(以防止鼓起)，板邊不允許鋅渣，若有需磨除後才可放行到下製程。^^/CG1/CG2/ <<.E_CHIN 2025/07/10 09:26.>> 9.1.因高鍍層正面鋅花結晶比較明顯導致下製程烤漆塗裝容易起泡，故請生產時注意背面品質^^/CG1/CG2/ <<.E_CHIN 2025/07/10 09:31.>> 9.2.若背面無影響塗裝品質之缺陷請品檢註明 「烤漆請背烤」並且開立品質資訊聯絡單通知烤漆線^^/CG1/CG2/ <<.E_CHIN 2025/07/10 09:31.>> 1. 2pass生產:^^/CC1/CC2/ <<.E_CHIN 2025/07/10 09:31.>> 1.1.第1Pass正面塗裝Primer (1PU304)35μ /背面塗裝Primer (1PU304)15μ^^ <<.E_CHIN 2025/07/10 09:32.>> 1.2.第2Pass正面塗裝PVDF(FR6304)20μ + Clear(FE1104)15μ / 背面塗裝PVDF (FC24Z4)40μ^^/CC1/CC2/ <<.E_CHIN 2025/07/10 09:32.>> 2. 鋼捲原則上請背烤(請注意上製程之品質資訊聯絡單的內容).^^/CC1/CC2/ <<.E_CHIN 2025/07/10 09:33.>> 3. 線速度設定30mpm，前處理使用表調.^^/CC1/CC2/ <<.E_CHIN 2025/07/10 09:33.>> 4.1.高鍍層高膜厚，正面底漆(1PU304)採wet on wet塗裝。面漆測試前30分鐘進行攪拌與調黏^^/CC1/CC2/ <<.E_CHIN 2025/07/10 09:36.>> 4.2.黏度先調整一桶, 待30米測試OK後再調整其餘塗料黏度，面漆使用125um濾芯。^^/CC1/CC2/ <<.E_CHIN 2025/07/10 09:36.>> 5. 台塑工程案會驗分層膜厚，塗佈量管制(正面、背面):請依照R&D發行之 "台塑案-高膜厚 Pass組合及塗佈量管制2.0版-20200616"作管制。^^/CC1/CC2/ <<.E_CHIN 2025/07/10 09:36.>> 6. 背面漆避免噴字機拖痕。^^/CC1/CC2/ <<.E_CHIN 2025/07/10 09:37.>> 7. 出口分切以stagger交錯捲姿捲取，若有缺陷要到RCL內外切時，請品檢務必要在重處理單上註明需要stagger捲取，並通知RCL注意。^^/CC1/CC2/ <<.E_CHIN 2025/07/10 09:38.>> 8. 出口品檢項目：同PVDF屋頂浪板放行標準，TC值記錄但不管制。板形與邊緣管制同屋頂浪板。^^/CC1/CC2/ <<.E_CHIN 2025/07/10 09:38.>> 9. 請貼 “禁止疊放”標籤。^^/CC1/CC2/MKT/ <<.E_CHIN 2025/07/10 09:38.>> 【專案負責人】RD 黃焰宏 課長^^/CR1/CR2/CG1/CG2/CC1/CC2/ <<.E_CHIN 2025/07/10 10:11.>> 【PMT】1.1.因為CR厚 0.755 mm，TOP 標準PMT以245℃去計算^^/CC1/CC2/CCQC/^^/CC1/CC2/ <<.E_CHIN 2025/07/10 10:14.>> 【第一 PASS單位長度】154～164 m/t 中心值＝ 159 m/t^^/CC1/CC2/ <<.E_CHIN 2025/07/10 10:21.>> 【第二 PASS單位長度】150～161 m/t 中心值＝ 156 m/t^^/CC1/CC2/ <<.E_CHIN 2025/07/10 10:22.>> | 訂單 2506DFD050/001 修改記錄如下: 20250616 11:59:21 (24020) 退火碼: >> H2, 用途碼: >> CHA081, 背面標示: >> C843, 訂單背面顏色(五碼): >> XXXXX, 背面漆膜厚: >> NOM, 背面漆塗漆型式幾塗幾烤: >> 2, 鉻酸鹽: >> Z, 訂單厚度: >> 0.8, 訂單重: >> 20, 重量容許率(下限): >> 10, 重量容許率(上限): >> 10, 訂單寬度: >> 1000, 鍍製方式: >> AC, 鋼捲內徑: >> 508, 鋼捲下限重: >> 3.5, 鋼捲上限重: >> 5, 壓花條件碼: >> -, 表面花紋: >> R, 綠色識別碼: >> -, 印刷輥號: >> -, 產品代碼: >> PPGL, 皮膜碼: >> -, 單位別: >> M, 油品種類: >> Z, 塗油量: >> Z, 包裝代碼: >> W7 , 保護膜碼: >> -, 客戶試片取樣型式: >> -, 調質碼: >> S, 套筒碼: >> P , 規格: >> A792MSSGR550, 製造標準: >> ASTM, 表面處理劑種類: >> Z, 表面處理劑塗佈量: >> Z, 伸長率測試: >> N, 硬度測試碼: >> N, 抗拉強度測試: >> N, 降伏強度測試: >> N, 厚度變異: >> 5.6, 訂單正面顏色(五碼): >> XXXXX, 正面漆膜厚: >> NOM, 正面漆塗漆型式幾塗幾烤: >> 2, 修邊碼: >> Y, 重量碼: >> AW, 鋼捲捲向: >> I, 鍍層碼: >> AZM250, 20250619 09:38:52 (24020) 厚度變異: 5.6 >> 3.4, 20250630 13:49:36 (24020) 訂單背面顏色(五碼): XXXXX >> FC23Z, 背面漆膜厚: NOM >> 45MIN, 訂單正面顏色(五碼): XXXXX >> FR63V, 正面漆膜厚: NOM >> 60MIN, 20250704 15:43:18 (24020) 訂單背面顏色(五碼): FC23Z >> FC24Z, 20250709 14:58:58 (24020) 背面標示: C843 >> C136, | G:厚度偏厚 | [訂單訊息通知] 2025/06/19 下午 01:56:35 *** (洪萱茹 >> 通知 >> Sam Xiao, Winnie Chang, Emily Hong, XinYi Wu, Edwy Chin, YuLung Kung, B.S. Wan, Y.L. Liu, Julian Liu, Sony Su, YunTung Li) 訊息 : 此單有指定鋼捲一顆，麻煩請留意，謝謝。 [訂單訊息通知] 2025/06/19 下午 02:04:29 *** (秦大維 >> 通知 >> Sam Xiao) 訊息 : 盛餘 SYSCO 55% AL-ZN PVDF/PE ASTM AZM210 河靜鋼廠專案 日月年時分...本單 AZM250 [訂單訊息通知] 2025/06/19 下午 02:41:36 *** (秦大維 >> 通知 >> Sam Xiao) 訊息 : 單位面積重：中心 6.421 kg/m2 管制 6.201~6.640 kg/m2 。與客戶期望 需至少大於6.55kg/m2---->請確實告知客戶 [訂單訊息通知] 2025/06/19 下午 02:59:23 *** (洪萱茹 >> 通知 >> Sam Xiao, Winnie Chang, Emily Hong, XinYi Wu, Edwy Chin, YuLung Kung, B.S. Wan, Y.L. Liu, Julian Liu, Sony Su, YunTung Li) 訊息 : 此訂單有指定鋼捲1顆，鋼號5264668 17.770MT ，麻煩請留意，謝謝。 [訂單訊息通知] 2025/07/09 下午 01:47:48 *** (龔裕隆 >> 通知 >> Sam Xiao) 訊息 : 背標內容有誤不符訂單內容，先審過，待PP退回業務修改背標
PPGL | 2506DFD052/001 | 1. 厚鍍層AZ250限制生產寬度≧1100 (OFP00047)-{.不符.} 2. 提醒：CNS 第三類保固 PPGL AZ150（含）以上，PPGI Z27 （含）以上 TOP ≧25U , BK 兩層塗裝 (OFP00448)-{.不符.} 3. 再三提醒確認！CNS &JIS 塗裝 PVDF 需要"3類"耐候等級。並注意鍍層或膜厚是否符合.... (OFP00568)-{.不符.} 4. 容易發生鼓起訂單, 請詢問客戶是否可允許 STAGGER捲取 (OFP00606)-{.不符.} 5. 避免客戶下單用途別與色碼不符 (用途碼:CHA008, 正面色碼:FW49X2 不符)(OFP00029)-{.不符.} | 1. 部分大陸料含B元素超過CNS規範管制，故請原料CNS規範之訂單不要配大陸料 (OFP00684)-{.不符.} | 1. 厚鍍層AZ250限制生產寬度≧1100 (OFP00047)-{.不符.} 2. CQ CR厚度超過0.7MM後要注意CR1與CR2修邊寬度要確認 (OFP00157)-{.不符.} 3. 因多PASS的烤漆單位長度是SHOW末 PASS，所以各PASS單位長度需自己算並註記於備註 (OFP00431)-{.不符.} 4. 鍍層AZ250以上須會簽RD (OFP00447)-{.不符.} 5. 提醒：CNS 第三類保固 PPGL AZ150（含）以上，PPGI Z27 （含）以上 TOP ≧25U , BK 兩層塗裝 (OFP00448)-{.不符.} 6. 【提醒 審單人員】CR≧0.6 要於烤漆備註調降 PMT等相關。★KP抗塵PVDF不受此限 (OFP00509)-{.不符.} 7. 提醒！孵蛋訂單鍍鋅套桶要加 "S" (OFP00559)-{.不符.} 8. 再三提醒確認！CNS &JIS 塗裝 PVDF 需要"3類"耐候等級。並注意鍍層或膜厚是否符合.... (OFP00568)-{.不符.} 9. 容易發生鼓起訂單, 請詢問客戶是否可允許 STAGGER捲取 (OFP00606)-{.不符.} 10. 部分大陸料含B元素超過CNS規範管制，故請原料CNS規範之訂單不要配大陸料 (OFP00684)-{.不符.} | 訂單:2506DFD052/001 CPL <生產備註> 事項如下 . 除HGI/ HGL 訂單邊緣不噴油. 其餘皆側緣噴油 (RMK00285) | 訂單:2506DFD052/001 CR1 <生產備註> 事項如下 . 【專案負責人】RD 黃焰宏 課長 (RMK-E_CHIN) . 需注意板形儘可能不要有邊波(可允許有中波) 比照森鉅無邊波訂單生產標準 (RMK-E_CHIN) | 訂單:2506DFD052/001 CR2 <生產備註> 事項如下 . 【專案負責人】RD 黃焰宏 課長 (RMK-E_CHIN) . 需注意板形儘可能不要有邊波(可允許有中波) 比照森鉅無邊波訂單生產標準 (RMK-E_CHIN) | 訂單:2506DFD052/001 CG1 <生產備註> 事項如下 . 【專案負責人】RD 黃焰宏 課長 (RMK-E_CHIN) . 9.因高鍍層正面鋅花結晶比較明顯導致下製程烤漆塗裝容易起泡，故請生產時注意背面品質，若背面無影響塗裝品質之缺陷請品檢註明 「烤漆請背烤」並且開立品質資訊聯絡單通知烤漆線。 (RMK-E_CHIN) . 8. Nozzle檔板請調整至板邊2~3mm(以防止鼓起)，板邊不允許鋅渣，若有需磨除後才可放行到下製程。 (RMK-E_CHIN) . 7. 出口捲取請以stagger捲取(Mode 2)；若鋼捲有嚴重鼓起請出口分切，收捲時請加鋼套桶(S)，注意儘量控制不要有內圈突出。 (RMK-E_CHIN) . 6. SKP Rolling Force設定：需260噸以上。 (RMK-E_CHIN) . 5. 鍍層量管制：雙面3點平均鍍層量管理值255~280g/㎡，單點鍍層量要85%以上(不可低於215g/㎡)，中央與邊緣之鍍層量差異盡可能控制小。 (RMK-E_CHIN) . 4. 鋅槽液位：產線需提早將Pot液位做滿，且生產時投入大塊的55% AL Cake(約6~7塊Cake可產出9~10顆的母鋼捲約34,000米)。 (RMK-E_CHIN) . 3. 為避免鍍後鼓起，線速度請維持160mpm以上，生產中如有需調整請知會鍍鋅廠相關長官。 (RMK-E_CHIN) . 2. 板形要求與邊緣品質管制：同烤漆底材之外觀要求，依TSD放行標準。 (RMK-E_CHIN) . 1. 高鍍層(AZ-250) CGLC340-20訂單使用SAE1010料。 (RMK-E_CHIN) . 因成形性需求故鍍層量有上限管制，排程變換前後一顆分切請U3暫留，待產線確認鍍層量後再行處置。 (RMK00532) . 【特殊處理鋼捲】出口請加鋼套桶(S)，收捲時請避免鋼套桶突出，以利後續熱處理製程作業。 (RMK00601) | 訂單:2506DFD052/001 CG2 <生產備註> 事項如下 . 【專案負責人】RD 黃焰宏 課長 (RMK-E_CHIN) . 9.因高鍍層正面鋅花結晶比較明顯導致下製程烤漆塗裝容易起泡，故請生產時注意背面品質，若背面無影響塗裝品質之缺陷請品檢註明 「烤漆請背烤」並且開立品質資訊聯絡單通知烤漆線。 (RMK-E_CHIN) . 8. Nozzle檔板請調整至板邊2~3mm(以防止鼓起)，板邊不允許鋅渣，若有需磨除後才可放行到下製程。 (RMK-E_CHIN) . 7. 出口捲取請以stagger捲取(Mode 2)；若鋼捲有嚴重鼓起請出口分切，收捲時請加鋼套桶(S)，注意儘量控制不要有內圈突出。 (RMK-E_CHIN) . 6. SKP Rolling Force設定：需260噸以上。 (RMK-E_CHIN) . 5. 鍍層量管制：雙面3點平均鍍層量管理值255~280g/㎡，單點鍍層量要85%以上(不可低於215g/㎡)，中央與邊緣之鍍層量差異盡可能控制小。 (RMK-E_CHIN) . 4. 鋅槽液位：產線需提早將Pot液位做滿，且生產時投入大塊的55% AL Cake(約6~7塊Cake可產出9~10顆的母鋼捲約34,000米)。 (RMK-E_CHIN) . 3. 為避免鍍後鼓起，線速度請維持160mpm以上，生產中如有需調整請知會鍍鋅廠相關長官。 (RMK-E_CHIN) . 2. 板形要求與邊緣品質管制：同烤漆底材之外觀要求，依TSD放行標準。 (RMK-E_CHIN) . 1. 高鍍層(AZ-250) CGLC340-20訂單使用SAE1010料。 (RMK-E_CHIN) . 【鍍層】於AZ200~AZ250 產品，單面鍍層管制上限150 g/m2 (RMK00532) . 因成形性需求故鍍層量有上限管制，排程變換前後一顆分切請U3暫留，待產線確認鍍層量後再行處置。 (RMK00532) . 【特殊處理鋼捲】出口請加鋼套桶(S)，收捲時請避免鋼套桶突出，以利後續熱處理製程作業。 (RMK00601) | 訂單:2506DFD052/001 CC1 <生產備註> 事項如下 . 【PMT】1.1.因為CR厚 0.713 mm，TOP 標準PMT以246℃去計算 (RMK-E_CHIN) . 【第二 PASS 單位重長度】175～194 m/t , 中心值 184 m/t (RMK-E_CHIN) . 【第一 PASS 單位重長度】177～195 m/t , 中心值 186 m/t (RMK-E_CHIN) . 【專案負責人】RD 黃焰宏 課長 (RMK-E_CHIN) . 9. 請貼 “禁止疊放”標籤。 (RMK-E_CHIN) . 8. 出口品檢項目：同PVDF屋頂浪板放行標準，TC值記錄但不管制。板形與邊緣管制同屋頂浪板。 (RMK-E_CHIN) . 7. 出口分切以stagger交錯捲姿捲取，若有缺陷要到RCL內外切時，請品檢務必要在重處理單上註明需要stagger捲取，並通知RCL注意。 (RMK-E_CHIN) . 6. 背面漆避免噴字機拖痕。 (RMK-E_CHIN) . 5. 工程案訂單，塗佈量管制(正面、背面): 總塗佈量100%以上(Primer 95%以上/面漆90%以上)。 (RMK-E_CHIN) . 4. 面漆測試前30分鐘進行攪拌與調黏，黏度先調整一桶, 待30米測試OK後再調整其餘塗料黏度，面漆使用125um濾芯。 (RMK-E_CHIN) . 3. 線速度設定30mpm，前處理使用表調. (RMK-E_CHIN) . 2. 鋼捲原則上請背烤(請注意上製程之品質資訊聯絡單的內容). (RMK-E_CHIN) . 1.2.第2Pass正面塗裝PVDF(FW49X2)20μ / 背面塗裝PE (BW73X2)10μ (RMK-E_CHIN) . 1.1.第1Pass正面塗裝Primer (1PUP02)10μ+top (1PUP02)15μ /背面塗裝Primer (1PU114)5μ (RMK-E_CHIN) . 1. 2pass生產: (RMK-E_CHIN) . 1.本單若塗裝背面漆一律改為REVERSE COATING 例外訂單如下敘述 (RMK00163) . 2.例外訂單為R字頭超低光澤與PVDF (＞25μ)，背面漆可改 NATURE COATING，但搭配底漆避免遮蓋性不佳 (RMK00163) . ★★★注意！KP PVDF烘烤時間不得低於50秒，因此線速度 LS≦48 mpm★★★ (RMK00232) . ★品檢注意！JIS&CNS 訂單必須每滿50噸一定要再做一次TEST (RMK00259) . 1.有客戶要下CNS第3類,以下備註麻煩CCP與TSD遵循,謝謝! (RMK00394) . 1.1.面漆塗佈量務必>=90%（如果背面用面漆也一樣） (RMK00394) . 1.2.務必留30cm*全寬試片1片,供實驗室委託確認SST與QUV性能。並於試片上註明"SST 2000HRS、QUV 1500HRS" (RMK00394) . 【PMT】本單面漆為"PVDF"，經會議決議需量測板溫並記錄之。每一張排程需量測一次否則追究責任 (RMK00503) . 【速限】2019/08/30 晨會決議 高鍍層（≧AZ200）生產限速≦50 mpm (RMK00508) . 【抽氣量】白色系在CC1生產時,FINISH抽氣量請設定250,如生產中發生色差b值異常升高,請股長再加大抽氣量因應 (RMK00560) . 【PMT】1.2.CC2計算完後面漆每個ZONE 爐溫各降8℃為最終爐溫 (RMK00568) . 【PMT】1.3.CC2因爐溫各降8℃為最終爐溫，請股長於TEST時 確實量測板溫 (RMK00568) . 【PMT】1.4.若發現PMT不足，請上調ZONE溫度並回饋工程師 (RMK00568) . 【PMT】1.5.品檢注意！因標準PMT有下修請注意MEK測試 (RMK00568) . 【PMT】1.6.厚板少生產，請領班量測板溫並記錄之 (RMK00568) | 訂單:2506DFD052/001 CC2 <生產備註> 事項如下 . 【PMT】1.1.因為CR厚 0.713 mm，TOP 標準PMT以246℃去計算 (RMK-E_CHIN) . 【第二 PASS 單位重長度】175～194 m/t , 中心值 184 m/t (RMK-E_CHIN) . 【第一 PASS 單位重長度】177～195 m/t , 中心值 186 m/t (RMK-E_CHIN) . 【專案負責人】RD 黃焰宏 課長 (RMK-E_CHIN) . 9. 請貼 “禁止疊放”標籤。 (RMK-E_CHIN) . 8. 出口品檢項目：同PVDF屋頂浪板放行標準，TC值記錄但不管制。板形與邊緣管制同屋頂浪板。 (RMK-E_CHIN) . 7. 出口分切以stagger交錯捲姿捲取，若有缺陷要到RCL內外切時，請品檢務必要在重處理單上註明需要stagger捲取，並通知RCL注意。 (RMK-E_CHIN) . 6. 背面漆避免噴字機拖痕。 (RMK-E_CHIN) . 5. 工程案訂單，塗佈量管制(正面、背面): 總塗佈量100%以上(Primer 95%以上/面漆90%以上)。 (RMK-E_CHIN) . 4. 面漆測試前30分鐘進行攪拌與調黏，黏度先調整一桶, 待30米測試OK後再調整其餘塗料黏度，面漆使用125um濾芯。 (RMK-E_CHIN) . 3. 線速度設定30mpm，前處理使用表調. (RMK-E_CHIN) . 2. 鋼捲原則上請背烤(請注意上製程之品質資訊聯絡單的內容). (RMK-E_CHIN) . 1.2.第2Pass正面塗裝PVDF(FW49X2)20μ / 背面塗裝PE (BW73X2)10μ (RMK-E_CHIN) . 1.1.第1Pass正面塗裝Primer (1PUP02)10μ+top (1PUP02)15μ /背面塗裝Primer (1PU114)5μ (RMK-E_CHIN) . 1. 2pass生產: (RMK-E_CHIN) . 1.本單若塗裝背面漆一律改為REVERSE COATING 例外訂單如下敘述 (RMK00163) . 2.例外訂單為R字頭超低光澤與PVDF (＞25μ)，背面漆可改 NATURE COATING，但搭配底漆避免遮蓋性不佳 (RMK00163) . ★★★注意！KP PVDF烘烤時間不得低於50秒，因此線速度 LS≦48 mpm★★★ (RMK00232) . ★品檢注意！JIS&CNS 訂單必須每滿50噸一定要再做一次TEST (RMK00259) . 1.有客戶要下CNS第3類,以下備註麻煩CCP與TSD遵循,謝謝! (RMK00394) . 1.1.面漆塗佈量務必>=90%（如果背面用面漆也一樣） (RMK00394) . 1.2.務必留30cm*全寬試片1片,供實驗室委託確認SST與QUV性能。並於試片上註明"SST 2000HRS、QUV 1500HRS" (RMK00394) . 【PMT】本單面漆為"PVDF"，經會議決議需量測板溫並記錄之。每一張排程需量測一次否則追究責任 (RMK00503) . 【速限】2019/08/30 晨會決議 高鍍層（≧AZ200）生產限速≦50 mpm (RMK00508) . 【抽氣量】白色系在CC1生產時,FINISH抽氣量請設定250,如生產中發生色差b值異常升高,請股長再加大抽氣量因應 (RMK00560) . 【PMT】1.2.CC2計算完後面漆每個ZONE 爐溫各降8℃為最終爐溫 (RMK00568) . 【PMT】1.3.CC2因爐溫各降8℃為最終爐溫，請股長於TEST時 確實量測板溫 (RMK00568) . 【PMT】1.4.若發現PMT不足，請上調ZONE溫度並回饋工程師 (RMK00568) . 【PMT】1.5.品檢注意！因標準PMT有下修請注意MEK測試 (RMK00568) . 【PMT】1.6.厚板少生產，請領班量測板溫並記錄之 (RMK00568) | 訂單:2506DFD052/001 RCL 無 <生產備註> 事項 | 訂單:2506DFD052/001 CCPK 無 <生產備註> 事項 | 訂單:2506DFD052/001 CGQC <品檢備註> 事項如下 . 【鍍層】於AZ200~AZ250 產品，單面鍍層管制上限150 g/m2 (RMK00532) . 【特殊處理鋼捲】出口請加鋼套桶(S)，收捲時請避免鋼套桶突出，以利後續熱處理製程作業。 (RMK00601) | 訂單:2506DFD052/001 CCQC <品檢備註> 事項如下 . 【PMT】1.1.因為CR厚 0.713 mm，TOP 標準PMT以246℃去計算 (RMK-E_CHIN) . 1.本單若塗裝背面漆一律改為REVERSE COATING 例外訂單如下敘述 (RMK00163) . 2.例外訂單為R字頭超低光澤與PVDF (＞25μ)，背面漆可改 NATURE COATING，但搭配底漆避免遮蓋性不佳 (RMK00163) . ★品檢注意！JIS&CNS 訂單必須每滿50噸一定要再做一次TEST (RMK00259) . 1.有客戶要下CNS第3類,以下備註麻煩CCP與TSD遵循,謝謝! (RMK00394) . 1.1.面漆塗佈量務必>=90%（如果背面用面漆也一樣） (RMK00394) . 1.2.務必留30cm*全寬試片1片,供實驗室委託確認SST與QUV性能。並於試片上註明"SST 2000HRS、QUV 1500HRS" (RMK00394) . 【PMT】本單面漆為"PVDF"，經會議決議需量測板溫並記錄之。每一張排程需量測一次否則追究責任 (RMK00503) . 【速限】2019/08/30 晨會決議 高鍍層（≧AZ200）生產限速≦50 mpm (RMK00508) . 【PMT】1.2.CC2計算完後面漆每個ZONE 爐溫各降8℃為最終爐溫 (RMK00568) . 【PMT】1.3.CC2因爐溫各降8℃為最終爐溫，請股長於TEST時 確實量測板溫 (RMK00568) . 【PMT】1.4.若發現PMT不足，請上調ZONE溫度並回饋工程師 (RMK00568) . 【PMT】1.5.品檢注意！因標準PMT有下修請注意MEK測試 (RMK00568) . 【PMT】1.6.厚板少生產，請領班量測板溫並記錄之 (RMK00568) | 訂單:2506DFD052/001 TOL 無 <生產備註> 事項 | 需注意板形儘可能不要有邊波(可允許有中波) 比照森鉅無邊波訂單生產標準^^/CR1/CR2/ <<.E_CHIN 2025/07/02 09:38.>> 1. 高鍍層(AZ-250) CGLC340-20訂單使用SAE1010料。^^/CG1/CG2/ <<.E_CHIN 2025/07/02 09:38.>> 2. 板形要求與邊緣品質管制：同烤漆底材之外觀要求，依TSD放行標準。^^/CG1/CG2/ <<.E_CHIN 2025/07/02 09:39.>> 3. 為避免鍍後鼓起，線速度請維持160mpm以上，生產中如有需調整請知會鍍鋅廠相關長官。^^/CG1/CG2/ <<.E_CHIN 2025/07/02 09:39.>> 4. 鋅槽液位：產線需提早將Pot液位做滿，且生產時投入大塊的55% AL Cake(約6~7塊Cake可產出9~10顆的母鋼捲約34,000米)。^^/CG1/CG2/ <<.E_CHIN 2025/07/02 09:39.>> 5. 鍍層量管制：雙面3點平均鍍層量管理值255~280g/㎡，單點鍍層量要85%以上(不可低於215g/㎡)，中央與邊緣之鍍層量差異盡可能控制小。^^/CG1/CG2/ <<.E_CHIN 2025/07/02 09:40.>> 6. SKP Rolling Force設定：需260噸以上。^^/CG1/CG2/ <<.E_CHIN 2025/07/02 09:40.>> 7. 出口捲取請以stagger捲取(Mode 2)；若鋼捲有嚴重鼓起請出口分切，收捲時請加鋼套桶(S)，注意儘量控制不要有內圈突出。^^/CG1/CG2/ <<.E_CHIN 2025/07/02 09:40.>> 8. Nozzle檔板請調整至板邊2~3mm(以防止鼓起)，板邊不允許鋅渣，若有需磨除後才可放行到下製程。^^/CG1/CG2/ <<.E_CHIN 2025/07/02 09:41.>> 9.因高鍍層正面鋅花結晶比較明顯導致下製程烤漆塗裝容易起泡，故請生產時注意背面品質，若背面無影響塗裝品質之缺陷請品檢註明 「烤漆請背烤」並且開立品質資訊聯絡單通知烤漆線。^^/CG1/CG2/ <<.E_CHIN 2025/07/02 09:41.>> 1. 2pass生產:^^/CC1/CC2/ <<.E_CHIN 2025/07/02 09:41.>> 1.1.第1Pass正面塗裝Primer (1PUP02)10μ+top (1PUP02)15μ /背面塗裝Primer (1PU114)5μ^^/CC1/CC2/ <<.E_CHIN 2025/07/02 09:42.>> 1.2.第2Pass正面塗裝PVDF(FW49X2)20μ / 背面塗裝PE (BW73X2)10μ^^/CC1/CC2/ <<.E_CHIN 2025/07/02 09:42.>> 2. 鋼捲原則上請背烤(請注意上製程之品質資訊聯絡單的內容).^^/CC1/CC2/ <<.E_CHIN 2025/07/02 09:42.>> 3. 線速度設定30mpm，前處理使用表調.^^/CC1/CC2/ <<.E_CHIN 2025/07/02 09:43.>> 4. 面漆測試前30分鐘進行攪拌與調黏，黏度先調整一桶, 待30米測試OK後再調整其餘塗料黏度，面漆使用125um濾芯。^^/CC1/CC2/ <<.E_CHIN 2025/07/02 09:44.>> 5. 工程案訂單，塗佈量管制(正面、背面): 總塗佈量100%以上(Primer 95%以上/面漆90%以上)。^^/CC1/CC2/ <<.E_CHIN 2025/07/02 09:45.>> 6. 背面漆避免噴字機拖痕。^^/CC1/CC2/ <<.E_CHIN 2025/07/02 09:45.>> 7. 出口分切以stagger交錯捲姿捲取，若有缺陷要到RCL內外切時，請品檢務必要在重處理單上註明需要stagger捲取，並通知RCL注意。^^/CC1/CC2/ <<.E_CHIN 2025/07/02 09:46.>> 8. 出口品檢項目：同PVDF屋頂浪板放行標準，TC值記錄但不管制。板形與邊緣管制同屋頂浪板。^^/CC1/CC2/ <<.E_CHIN 2025/07/02 09:46.>> 9. 請貼 “禁止疊放”標籤。^^/CC1/CC2/MKT/ <<.E_CHIN 2025/07/02 09:46.>> 【專案負責人】RD 黃焰宏 課長^^/CR1/CR2/CG1/CG2/CC1/CC2/ <<.E_CHIN 2025/07/02 09:48.>> 【第一 PASS 單位重長度】177～195 m/t , 中心值 186 m/t^^/CC1/CC2/ <<.E_CHIN 2025/07/02 09:58.>> 【第二 PASS 單位重長度】175～194 m/t , 中心值 184 m/t^^/CC1/CC2/^^/CC1/CC2/ <<.E_CHIN 2025/07/02 10:00.>> 【PMT】1.1.因為CR厚 0.713 mm，TOP 標準PMT以246℃去計算^^/CC1/CC2/CCQC/ <<.E_CHIN 2025/07/02 10:07.>> | 訂單 2506DFD052/001 修改記錄如下: 20250616 13:59:48 (24020) 退火碼: >> S1, 用途碼: >> CHA008, 背面標示: >> C829, 訂單背面顏色(五碼): >> BW73X, 背面漆膜厚: >> 15, 背面漆塗漆型式幾塗幾烤: >> 2, 鉻酸鹽: >> Z, 訂單厚度: >> 0.776, 訂單重: >> 20, 重量容許率(下限): >> 10, 重量容許率(上限): >> 10, 訂單寬度: >> 914, 鍍製方式: >> AC, 鋼捲內徑: >> 508, 鋼捲下限重: >> 3, 鋼捲上限重: >> 5, 壓花條件碼: >> -, 表面花紋: >> R, GL鋅花要求下限: >> -, GL鋅花要求上限: >> -, 綠色識別碼: >> -, 印刷輥號: >> -, 產品代碼: >> PPGL, 皮膜碼: >> -, 單位別: >> M, 油品種類: >> Z, 塗油量: >> Z, 包裝代碼: >> D2 , 保護膜碼: >> -, 客戶試片取樣型式: >> -, 調質碼: >> S, 套筒碼: >> R , 規格: >> CGLC340-30, 製造標準: >> CNS, 表面處理劑種類: >> Z, 表面處理劑塗佈量: >> Z, 伸長率測試: >> N, 硬度測試碼: >> N, 抗拉強度測試: >> N, 降伏強度測試: >> N, 厚度變異: >> 0, 訂單正面顏色(五碼): >> FW49X, 正面漆膜厚: >> 45, 正面漆塗漆型式幾塗幾烤: >> 2, 修邊碼: >> Y, 重量碼: >> AW, 鋼捲捲向: >> I, 鍍層碼: >> AZ250, | *:
PPGL | 2506DFD054/001 | 1. 單捲限重檢核 (原料重:18.5~23.5, 分切困難:20.00~21.00, 單捲限重:4.00~4.90)(OFP00031)-{.不符.} | 1. 部分大陸料含B元素超過CNS規範管制，故請原料CNS規範之訂單不要配大陸料 (OFP00684)-{.不符.} | 1. 訂單若有厚度變異，冷軋厚度公差比照烤漆計算公式 , 但最小為 1/2 公差做設定 (OFP00254)-{.不符.} 2. "偏薄要求訂單" 鍍後厚度減 鍍後厚度下限需大於 0.02 MM,以免發生厚度不足狀況 (OFP00369)-{.不符.} 3. 部分大陸料含B元素超過CNS規範管制，故請原料CNS規範之訂單不要配大陸料 (OFP00684)-{.不符.} | 訂單:2506DFD054/001 CPL <生產備註> 事項如下 . 除HGI/ HGL 訂單邊緣不噴油. 其餘皆側緣噴油 (RMK00285) | 訂單:2506DFD054/001 CR1 <生產備註> 事項如下 . 完軋寬度超出管制值上限≦2mm時,冷軋繼續生產並填寫品質異常通報單給鍍鋅線,以便調整張力與板溫 (RMK00278) | 訂單:2506DFD054/001 CR2 <生產備註> 事項如下 . 完軋寬度超出管制值上限≦2mm時,冷軋繼續生產並填寫品質異常通報單給鍍鋅線,以便調整張力與板溫 (RMK00278) | 訂單:2506DFD054/001 CG1 <生產備註> 事項如下 . 平板類,鍍鋅生產時SKIN PASS & T/L 請依據鍍鋅標準規定生產 (RMK00100) . 鍍鋅表面不可有鋅痕、壓痕、凹陷、及刮傷 、應變痕等。 (RMK00100) . 出口鋼捲盤捲後目視不允許有鼓起. (RMK00100) | 訂單:2506DFD054/001 CG2 <生產備註> 事項如下 . 平板類,鍍鋅生產時SKIN PASS & T/L 請依據鍍鋅標準規定生產 (RMK00100) . 鍍鋅表面不可有鋅痕、壓痕、凹陷、及刮傷 、應變痕等。 (RMK00100) . 出口鋼捲盤捲後目視不允許有鼓起. (RMK00100) | 訂單:2506DFD054/001 CC1 <生產備註> 事項如下 . 【分切】限重4~4.9，最後一顆可不依限重(不可超出 4.9噸)。 (RMK-E_CHIN) . 1.本單若塗裝背面漆一律改為REVERSE COATING 例外訂單如下敘述 (RMK00163) . 2.例外訂單為R字頭超低光澤與PVDF (＞25μ)，背面漆可改 NATURE COATING，但搭配底漆避免遮蓋性不佳 (RMK00163) . ★品檢注意！JIS&CNS 訂單必須每滿50噸一定要再做一次TEST (RMK00259) . 【抽氣量】白色系在CC1生產時,FINISH抽氣量請設定250,如生產中發生色差b值異常升高,請股長再加大抽氣量因應 (RMK00560) | 訂單:2506DFD054/001 CC2 <生產備註> 事項如下 . 【分切】限重4~4.9，最後一顆可不依限重(不可超出 4.9噸)。 (RMK-E_CHIN) . 1.本單若塗裝背面漆一律改為REVERSE COATING 例外訂單如下敘述 (RMK00163) . 2.例外訂單為R字頭超低光澤與PVDF (＞25μ)，背面漆可改 NATURE COATING，但搭配底漆避免遮蓋性不佳 (RMK00163) . ★品檢注意！JIS&CNS 訂單必須每滿50噸一定要再做一次TEST (RMK00259) . 【抽氣量】白色系在CC1生產時,FINISH抽氣量請設定250,如生產中發生色差b值異常升高,請股長再加大抽氣量因應 (RMK00560) | 訂單:2506DFD054/001 RCL 無 <生產備註> 事項 | 訂單:2506DFD054/001 CCPK 無 <生產備註> 事項 | 訂單:2506DFD054/001 CGQC 無 <品檢備註> 事項 | 訂單:2506DFD054/001 CCQC <品檢備註> 事項如下 . 【分切】限重4~4.9，最後一顆可不依限重(不可超出 4.9噸)。 (RMK-E_CHIN) . 1.本單若塗裝背面漆一律改為REVERSE COATING 例外訂單如下敘述 (RMK00163) . 2.例外訂單為R字頭超低光澤與PVDF (＞25μ)，背面漆可改 NATURE COATING，但搭配底漆避免遮蓋性不佳 (RMK00163) . ★品檢注意！JIS&CNS 訂單必須每滿50噸一定要再做一次TEST (RMK00259) | 訂單:2506DFD054/001 TOL 無 <生產備註> 事項 | 【分切】限重4~4.9，最後一顆可不依限重(不可超出 4.9噸)。^^/CC1/CC2/CCQC/ <<.E_CHIN 2025/06/20 11:22.>> | 訂單 2506DFD054/001 修改記錄如下: 20250616 17:51:39 (24025) 退火碼: >> S1, 用途碼: >> CIA008, 背面標示: >> C814, 訂單背面顏色(五碼): >> BW73Y, 背面漆膜厚: >> 12.5, 背面漆塗漆型式幾塗幾烤: >> 2, 鉻酸鹽: >> Z, 訂單厚度: >> 0.52, 訂單重: >> 20, 重量容許率(下限): >> 10, 重量容許率(上限): >> 10, 訂單寬度: >> 1219, 鍍製方式: >> AC, 鋼捲內徑: >> 508, 鋼捲下限重: >> 4, 鋼捲上限重: >> 4.9, 壓花條件碼: >> -, 表面花紋: >> R, 綠色識別碼: >> -, 印刷輥號: >> -, 產品代碼: >> PPGL, 皮膜碼: >> -, 單位別: >> M, 油品種類: >> Z, 塗油量: >> Z, 包裝代碼: >> D2 , 保護膜碼: >> -, 客戶試片取樣型式: >> -, 調質碼: >> S, 套筒碼: >> R , 規格: >> CGLC400-20, 製造標準: >> CNS, 表面處理劑種類: >> Z, 表面處理劑塗佈量: >> Z, 伸長率測試: >> N, 硬度測試碼: >> N, 抗拉強度測試: >> N, 降伏強度測試: >> N, 厚度變異: >> -1.4, 訂單正面顏色(五碼): >> SW336, 正面漆膜厚: >> 25, 正面漆塗漆型式幾塗幾烤: >> 2, 修邊碼: >> Y, 重量碼: >> AW, 鋼捲捲向: >> I, 鍍層碼: >> AZ150, | H:厚度偏薄
PPGL | 2506DFD054/002 | 1. 單捲限重檢核 (原料重:15~20, 分切困難:20, 單捲限重:4.00~4.90)(OFP00031)-{.不符.} | 1. 部分大陸料含B元素超過CNS規範管制，故請原料CNS規範之訂單不要配大陸料 (OFP00684)-{.不符.} | 1. 訂單若有厚度變異，冷軋厚度公差比照烤漆計算公式 , 但最小為 1/2 公差做設定 (OFP00254)-{.不符.} 2. "偏薄要求訂單" 鍍後厚度減 鍍後厚度下限需大於 0.02 MM,以免發生厚度不足狀況 (OFP00369)-{.不符.} 3. 部分大陸料含B元素超過CNS規範管制，故請原料CNS規範之訂單不要配大陸料 (OFP00684)-{.不符.} | 訂單:2506DFD054/002 CPL <生產備註> 事項如下 . 除HGI/ HGL 訂單邊緣不噴油. 其餘皆側緣噴油 (RMK00285) | 訂單:2506DFD054/002 CR1 <生產備註> 事項如下 . 完軋寬度超出管制值上限≦2mm時,冷軋繼續生產並填寫品質異常通報單給鍍鋅線,以便調整張力與板溫 (RMK00278) | 訂單:2506DFD054/002 CR2 <生產備註> 事項如下 . 完軋寬度超出管制值上限≦2mm時,冷軋繼續生產並填寫品質異常通報單給鍍鋅線,以便調整張力與板溫 (RMK00278) | 訂單:2506DFD054/002 CG1 <生產備註> 事項如下 . 平板類,鍍鋅生產時SKIN PASS & T/L 請依據鍍鋅標準規定生產 (RMK00100) . 鍍鋅表面不可有鋅痕、壓痕、凹陷、及刮傷 、應變痕等。 (RMK00100) . 出口鋼捲盤捲後目視不允許有鼓起. (RMK00100) | 訂單:2506DFD054/002 CG2 <生產備註> 事項如下 . 平板類,鍍鋅生產時SKIN PASS & T/L 請依據鍍鋅標準規定生產 (RMK00100) . 鍍鋅表面不可有鋅痕、壓痕、凹陷、及刮傷 、應變痕等。 (RMK00100) . 出口鋼捲盤捲後目視不允許有鼓起. (RMK00100) | 訂單:2506DFD054/002 CC1 <生產備註> 事項如下 . 【分切】限重4~4.9，最後一顆可不依限重(不可超出 4.9噸)。 (RMK-E_CHIN) . 1.本單若塗裝背面漆一律改為REVERSE COATING 例外訂單如下敘述 (RMK00163) . 2.例外訂單為R字頭超低光澤與PVDF (＞25μ)，背面漆可改 NATURE COATING，但搭配底漆避免遮蓋性不佳 (RMK00163) . ★品檢注意！JIS&CNS 訂單必須每滿50噸一定要再做一次TEST (RMK00259) . 【抽氣量】白色系在CC1生產時,FINISH抽氣量請設定250,如生產中發生色差b值異常升高,請股長再加大抽氣量因應 (RMK00560) | 訂單:2506DFD054/002 CC2 <生產備註> 事項如下 . 【分切】限重4~4.9，最後一顆可不依限重(不可超出 4.9噸)。 (RMK-E_CHIN) . 1.本單若塗裝背面漆一律改為REVERSE COATING 例外訂單如下敘述 (RMK00163) . 2.例外訂單為R字頭超低光澤與PVDF (＞25μ)，背面漆可改 NATURE COATING，但搭配底漆避免遮蓋性不佳 (RMK00163) . ★品檢注意！JIS&CNS 訂單必須每滿50噸一定要再做一次TEST (RMK00259) . 【抽氣量】白色系在CC1生產時,FINISH抽氣量請設定250,如生產中發生色差b值異常升高,請股長再加大抽氣量因應 (RMK00560) | 訂單:2506DFD054/002 RCL 無 <生產備註> 事項 | 訂單:2506DFD054/002 CCPK 無 <生產備註> 事項 | 訂單:2506DFD054/002 CGQC 無 <品檢備註> 事項 | 訂單:2506DFD054/002 CCQC <品檢備註> 事項如下 . 【分切】限重4~4.9，最後一顆可不依限重(不可超出 4.9噸)。 (RMK-E_CHIN) . 1.本單若塗裝背面漆一律改為REVERSE COATING 例外訂單如下敘述 (RMK00163) . 2.例外訂單為R字頭超低光澤與PVDF (＞25μ)，背面漆可改 NATURE COATING，但搭配底漆避免遮蓋性不佳 (RMK00163) . ★品檢注意！JIS&CNS 訂單必須每滿50噸一定要再做一次TEST (RMK00259) | 訂單:2506DFD054/002 TOL 無 <生產備註> 事項 | 【分切】限重4~4.9，最後一顆可不依限重(不可超出 4.9噸)。^^/CC1/CC2/CCQC/^^ <<.E_CHIN 2025/06/20 11:27.>> | 訂單 2506DFD054/002 修改記錄如下: 20250616 17:51:42 (24025) 退火碼: >> S1, 用途碼: >> CIA008, 背面標示: >> C814, 訂單背面顏色(五碼): >> BW73Y, 背面漆膜厚: >> 12.5, 背面漆塗漆型式幾塗幾烤: >> 2, 鉻酸鹽: >> Z, 訂單厚度: >> 0.52, 訂單重: >> 15, 重量容許率(下限): >> 10, 重量容許率(上限): >> 10, 訂單寬度: >> 914, 鍍製方式: >> AC, 鋼捲內徑: >> 508, 鋼捲下限重: >> 4, 鋼捲上限重: >> 4.9, 壓花條件碼: >> -, 表面花紋: >> R, 綠色識別碼: >> -, 印刷輥號: >> -, 產品代碼: >> PPGL, 皮膜碼: >> -, 單位別: >> M, 油品種類: >> Z, 塗油量: >> Z, 包裝代碼: >> D2 , 保護膜碼: >> -, 客戶試片取樣型式: >> -, 調質碼: >> S, 套筒碼: >> R , 規格: >> CGLC400-20, 製造標準: >> CNS, 表面處理劑種類: >> Z, 表面處理劑塗佈量: >> Z, 伸長率測試: >> N, 硬度測試碼: >> N, 抗拉強度測試: >> N, 降伏強度測試: >> N, 厚度變異: >> -1.4, 訂單正面顏色(五碼): >> SW336, 正面漆膜厚: >> 25, 正面漆塗漆型式幾塗幾烤: >> 2, 修邊碼: >> Y, 重量碼: >> AW, 鋼捲捲向: >> I, 鍍層碼: >> AZ150, | H:厚度偏薄
PPGL | 2506DFD055/001 |  | 1. 部分大陸料含B元素超過CNS規範管制，故請原料CNS規範之訂單不要配大陸料 (OFP00684)-{.不符.} | 1. 部分大陸料含B元素超過CNS規範管制，故請原料CNS規範之訂單不要配大陸料 (OFP00684)-{.不符.} | 訂單:2506DFD055/001 CPL <生產備註> 事項如下 . 除HGI/ HGL 訂單邊緣不噴油. 其餘皆側緣噴油 (RMK00285) . CNS AZ70 鍍層相當於 SYSCO AZ070 鍍層 (RMK00295) | 訂單:2506DFD055/001 CR1 <生產備註> 事項如下 . CNS AZ70 鍍層相當於 SYSCO AZ070 鍍層 (RMK00295) | 訂單:2506DFD055/001 CR2 <生產備註> 事項如下 . CNS AZ70 鍍層相當於 SYSCO AZ070 鍍層 (RMK00295) | 訂單:2506DFD055/001 CG1 <生產備註> 事項如下 . 1.板形：依TSD鍍鋅板形規格要求。 (RMK00459) . 2.鍍鋅板面品質要求：鍍鋅表面不可有鋅痕,妊娠紋,壓痕,凹陷及刮痕等(同PCM產品之外觀要求)。 (RMK00459) | 訂單:2506DFD055/001 CG2 <生產備註> 事項如下 . 1.板形：依TSD鍍鋅板形規格要求。 (RMK00459) . 2.鍍鋅板面品質要求：鍍鋅表面不可有鋅痕,妊娠紋,壓痕,凹陷及刮痕等(同PCM產品之外觀要求)。 (RMK00459) | 訂單:2506DFD055/001 CC1 <生產備註> 事項如下 . 1.本單若塗裝背面漆一律改為REVERSE COATING 例外訂單如下敘述 (RMK00163) . 2.例外訂單為R字頭超低光澤與PVDF (＞25μ)，背面漆可改 NATURE COATING，但搭配底漆避免遮蓋性不佳 (RMK00163) . ★品檢注意！JIS&CNS 訂單必須每滿50噸一定要再做一次TEST (RMK00259) . 2015年發生過訴賠。請出口使用鋼套桶前請檢查焊接處，以免捲取後產生折痕 (RMK00381) . 1.1Pass生產： 線速: 60mpm 印刷輥號: F04-C1300 (RMK00459) . 2.出口鋼捲請貼“禁止疊放”紅色標籤。收捲張力設定同rough matt。 (RMK00459) . 3.Base 2輥R塗裝，濾心50μ，稀釋Thinner為No.2B，粘度50±10”,PMT設定232℃。 (RMK00459) . 4.Printer Head 2 印刷淺檜木紋圖案 (NBT46S)。 (RMK00459) . 5. Printer Head 4 塗裝1E6172，PMT設定232℃。 (RMK00459) . 6.1E6172 Clear含有骨材，塗裝黏度：先以原液塗裝視塗裝板面狀況作調整。 (RMK00459) . 7.Clear稀釋Thinner為No.2B，濾心125μ。 (RMK00459) | 訂單:2506DFD055/001 CC2 <生產備註> 事項如下 . 1.本單若塗裝背面漆一律改為REVERSE COATING 例外訂單如下敘述 (RMK00163) . 2.例外訂單為R字頭超低光澤與PVDF (＞25μ)，背面漆可改 NATURE COATING，但搭配底漆避免遮蓋性不佳 (RMK00163) . ★品檢注意！JIS&CNS 訂單必須每滿50噸一定要再做一次TEST (RMK00259) . 2015年發生過訴賠。請出口使用鋼套桶前請檢查焊接處，以免捲取後產生折痕 (RMK00381) . 1.1Pass生產： 線速: 60mpm 印刷輥號: F04-C1300 (RMK00459) . 2.出口鋼捲請貼“禁止疊放”紅色標籤。收捲張力設定同rough matt。 (RMK00459) . 3.Base 2輥R塗裝，濾心50μ，稀釋Thinner為No.2B，粘度50±10”,PMT設定232℃。 (RMK00459) . 4.Printer Head 2 印刷淺檜木紋圖案 (NBT46S)。 (RMK00459) . 5. Printer Head 4 塗裝1E6172，PMT設定232℃。 (RMK00459) . 6.1E6172 Clear含有骨材，塗裝黏度：先以原液塗裝視塗裝板面狀況作調整。 (RMK00459) . 7.Clear稀釋Thinner為No.2B，濾心125μ。 (RMK00459) | 訂單:2506DFD055/001 RCL 無 <生產備註> 事項 | 訂單:2506DFD055/001 CCPK 無 <生產備註> 事項 | 訂單:2506DFD055/001 CGQC <品檢備註> 事項如下 . 1.板形：依TSD鍍鋅板形規格要求。 (RMK00459) . 2.鍍鋅板面品質要求：鍍鋅表面不可有鋅痕,妊娠紋,壓痕,凹陷及刮痕等(同PCM產品之外觀要求)。 (RMK00459) | 訂單:2506DFD055/001 CCQC <品檢備註> 事項如下 . 1.本單若塗裝背面漆一律改為REVERSE COATING 例外訂單如下敘述 (RMK00163) . 2.例外訂單為R字頭超低光澤與PVDF (＞25μ)，背面漆可改 NATURE COATING，但搭配底漆避免遮蓋性不佳 (RMK00163) . ★品檢注意！JIS&CNS 訂單必須每滿50噸一定要再做一次TEST (RMK00259) . 1.1Pass生產： 線速: 60mpm 印刷輥號: F04-C1300 (RMK00459) . 2.出口鋼捲請貼“禁止疊放”紅色標籤。收捲張力設定同rough matt。 (RMK00459) . 3.Base 2輥R塗裝，濾心50μ，稀釋Thinner為No.2B，粘度50±10”,PMT設定232℃。 (RMK00459) . 4.Printer Head 2 印刷淺檜木紋圖案 (NBT46S)。 (RMK00459) . 5. Printer Head 4 塗裝1E6172，PMT設定232℃。 (RMK00459) . 6.1E6172 Clear含有骨材，塗裝黏度：先以原液塗裝視塗裝板面狀況作調整。 (RMK00459) . 7.Clear稀釋Thinner為No.2B，濾心125μ。 (RMK00459) | 訂單:2506DFD055/001 TOL 無 <生產備註> 事項 |  | 訂單 2506DFD055/001 修改記錄如下: 20250617 09:04:06 (21003) 退火碼: >> S1, 用途碼: >> CIA014, 背面標示: >> C817, 訂單背面顏色(五碼): >> BY60T, 背面漆膜厚: >> NOM, 背面漆塗漆型式幾塗幾烤: >> 2, 鉻酸鹽: >> Z, 訂單厚度: >> 0.376, 訂單重: >> 30, 重量容許率(下限): >> 10, 重量容許率(上限): >> 10, 訂單寬度: >> 1219, 鍍製方式: >> BC, 鋼捲內徑: >> 508, 鋼捲下限重: >> 3, 鋼捲上限重: >> 5, 壓花條件碼: >> -, 表面花紋: >> R, 綠色識別碼: >> -, 印刷輥號: >> F04-C1300, 產品代碼: >> PPGL, 皮膜碼: >> -, 單位別: >> M, 油品種類: >> Z, 塗油量: >> Z, 包裝代碼: >> D2 , 保護膜碼: >> -, 客戶試片取樣數量: >> 0, 客戶試片取樣型式: >> -, 調質碼: >> S, 套筒碼: >> S , 規格: >> CGLCC-20, 製造標準: >> CNS, 表面處理劑種類: >> Z, 表面處理劑塗佈量: >> Z, 伸長率測試: >> N, 硬度測試碼: >> N, 抗拉強度測試: >> N, 降伏強度測試: >> N, 厚度變異: >> 0, 訂單正面顏色(五碼): >> NBW38, 正面漆膜厚: >> NOM, 正面漆塗漆型式幾塗幾烤: >> 2, 修邊碼: >> Y, 重量碼: >> AW, 鋼捲捲向: >> I, 鍍層碼: >> AZ70, | *:
PPSUS | 2506DFD056/001 |  |  | 1. PPSUS&PPAL 單位長度(M/T)要自己算完後修改 SOP內容。RD洗衣機外殼用可用 -0.04～0 去算 (OFP00649)-{.不符.} | 訂單:2506DFD056/001 CPL 無 <生產備註> 事項 | 訂單:2506DFD056/001 CR1 無 <生產備註> 事項 | 訂單:2506DFD056/001 CR2 無 <生產備註> 事項 | 訂單:2506DFD056/001 CG1 無 <生產備註> 事項 | 訂單:2506DFD056/001 CG2 無 <生產備註> 事項 | 訂單:2506DFD056/001 CC1 <生產備註> 事項如下 . 1.入口板厚以平凸分釐卡量測,其W/D距板邊10mm處量測 (RMK00619) . 2.入口急峻度≦0.7%，毛邊(雙平頭分釐卡)≦30μm(一定要落實記錄，以作為品質追蹤依據) (RMK00619) . 3.出/入口鼓起≦0.5mm超出管制規格請TSD送RCL確認板形 (RMK00619) . 4.前處理皮膜Si=14±5 mg/m2於CC2品檢室Twin-X:NRC350-Si(SUS304)檢測 (RMK00619) . 5.其餘品質管制若無特別註明，則以對應的烤漆產品用途管制 (RMK00619) . 6.【捲取+套桶】出口一律 STAGGER 捲取，並使用比訂單寬度"加寬"的套桶（一般為"P"，超低光澤與印刷為"S"） (RMK00619) | 訂單:2506DFD056/001 CC2 <生產備註> 事項如下 . 1.入口板厚以平凸分釐卡量測,其W/D距板邊10mm處量測 (RMK00619) . 2.入口急峻度≦0.7%，毛邊(雙平頭分釐卡)≦30μm(一定要落實記錄，以作為品質追蹤依據) (RMK00619) . 3.出/入口鼓起≦0.5mm超出管制規格請TSD送RCL確認板形 (RMK00619) . 4.前處理皮膜Si=14±5 mg/m2於CC2品檢室Twin-X:NRC350-Si(SUS304)檢測 (RMK00619) . 5.其餘品質管制若無特別註明，則以對應的烤漆產品用途管制 (RMK00619) . 6.【捲取+套桶】出口一律 STAGGER 捲取，並使用比訂單寬度"加寬"的套桶（一般為"P"，超低光澤與印刷為"S"） (RMK00619) | 訂單:2506DFD056/001 RCL 無 <生產備註> 事項 | 訂單:2506DFD056/001 CCPK 無 <生產備註> 事項 | 訂單:2506DFD056/001 CGQC 無 <品檢備註> 事項 | 訂單:2506DFD056/001 CCQC <品檢備註> 事項如下 . 1.入口板厚以平凸分釐卡量測,其W/D距板邊10mm處量測 (RMK00619) . 2.入口急峻度≦0.7%，毛邊(雙平頭分釐卡)≦30μm(一定要落實記錄，以作為品質追蹤依據) (RMK00619) . 3.出/入口鼓起≦0.5mm超出管制規格請TSD送RCL確認板形 (RMK00619) . 4.前處理皮膜Si=14±5 mg/m2於CC2品檢室Twin-X:NRC350-Si(SUS304)檢測 (RMK00619) . 5.其餘品質管制若無特別註明，則以對應的烤漆產品用途管制 (RMK00619) . 6.【捲取+套桶】出口一律 STAGGER 捲取，並使用比訂單寬度"加寬"的套桶（一般為"P"，超低光澤與印刷為"S"） (RMK00619) | 訂單:2506DFD056/001 TOL 無 <生產備註> 事項 |  | 訂單 2506DFD056/001 修改記錄如下: 20250617 10:46:32 (21003) 退火碼: >> S1, 用途碼: >> CIA008, 背面標示: >> C989, 訂單背面顏色(五碼): >> BW73Y, 背面漆膜厚: >> 12.5, 背面漆塗漆型式幾塗幾烤: >> 2, 鉻酸鹽: >> Z, 訂單厚度: >> 0.36, 訂單重: >> 40, 重量容許率(下限): >> 10, 重量容許率(上限): >> 10, 訂單寬度: >> 914, 鍍製方式: >> BC, 鋼捲內徑: >> 508, 鋼捲下限重: >> 3, 鋼捲上限重: >> 5, 壓花條件碼: >> -, 表面花紋: >> -, 綠色識別碼: >> -, 印刷輥號: >> -, 產品代碼: >> PPSUS, 皮膜碼: >> -, 單位別: >> M, 油品種類: >> Z, 塗油量: >> Z, 包裝代碼: >> A3 , 保護膜碼: >> -, 客戶試片取樣型式: >> -, 調質碼: >> S, 套筒碼: >> P , 規格: >> CSUS304-20, 製造標準: >> SYSCO, 表面處理劑種類: >> Z, 表面處理劑塗佈量: >> Z, 伸長率測試: >> N, 硬度測試碼: >> N, 抗拉強度測試: >> N, 降伏強度測試: >> N, 訂單正面顏色(五碼): >> 1C460, 正面漆膜厚: >> 25, 正面漆塗漆型式幾塗幾烤: >> 2, 修邊碼: >> Y, 重量碼: >> AW, 鋼捲捲向: >> I, 鍍層碼: >> -, | *:
PPGI | 2506DFD057/001 |  | 1. 部分大陸料含B元素超過CNS規範管制，故請原料CNS規範之訂單不要配大陸料 (OFP00684)-{.不符.} | 1. CQ CR厚度超過0.7MM後要注意CR1與CR2修邊寬度要確認 (OFP00157)-{.不符.} 2. 訂單若有厚度變異，冷軋厚度公差比照烤漆計算公式 , 但最小為 1/2 公差做設定 (OFP00254)-{.不符.} 3. 高光新增備註（適用非直立式包裝）：請出口每顆鋼捲貼紅色 " 禁止疊放 " 貼紙，如果有套桶S最多2層 (OFP00366)-{.不符.} 4. "偏薄要求訂單" 鍍後厚度減 鍍後厚度下限需大於 0.02 MM,以免發生厚度不足狀況 (OFP00369)-{.不符.} 5. 【提醒 審單人員】CR≧0.6 要於烤漆備註調降 PMT等相關。★KP抗塵PVDF不受此限 (OFP00509)-{.不符.} 6. 部分大陸料含B元素超過CNS規範管制，故請原料CNS規範之訂單不要配大陸料 (OFP00684)-{.不符.} | 訂單:2506DFD057/001 CPL <生產備註> 事項如下 . 除HGI/ HGL 訂單邊緣不噴油. 其餘皆側緣噴油 (RMK00285) | 訂單:2506DFD057/001 CR1 <生產備註> 事項如下 . 每組工輥生產之第一顆鋼捲, 檢查振動輥痕或砂輪痕 (RMK00307) | 訂單:2506DFD057/001 CR2 <生產備註> 事項如下 . 每組工輥生產之第一顆鋼捲, 檢查振動輥痕或砂輪痕 (RMK00307) | 訂單:2506DFD057/001 CG1 <生產備註> 事項如下 . POT溫度460℃以上,NOZZLE熱風溫度280℃以上,NOZZLE GAP愈小且風壓愈小. (RMK00060) . SKP:下工輥RA:0.5-0.8,上工輥RA:0.5-0.8,EL:2.0±0.5%, (RMK00060) . 弓形度≦8MM/300MM 中波高≦2.5MM 邊波高≦3MM 急峻度≦0.6%. (RMK00060) . 刷輥須持續使用,並記得要噴水. (RMK00060) . TENSION LEVELLER:EL%≦0.2%,控制C-ROLL及L-ROLL來調整弓形度. (RMK00060) | 訂單:2506DFD057/001 CG2 <生產備註> 事項如下 . POT溫度460℃以上,NOZZLE熱風溫度280℃以上,NOZZLE GAP愈小且風壓愈小. (RMK00060) . SKP:下工輥RA:0.5-0.8,上工輥RA:0.5-0.8,EL:2.0±0.5%, (RMK00060) . 弓形度≦8MM/300MM 中波高≦2.5MM 邊波高≦3MM 急峻度≦0.6%. (RMK00060) . 刷輥須持續使用,並記得要噴水. (RMK00060) . TENSION LEVELLER:EL%≦0.2%,控制C-ROLL及L-ROLL來調整弓形度. (RMK00060) . " 烤漆亮面輥排程, SKP在焊道位置採 SOFT ROLLING 設定 " (RMK00060) | 訂單:2506DFD057/001 CC1 <生產備註> 事項如下 . 【PMT】1.1.因為CR厚 0.944 mm，TOP 標準PMT以233℃去計算 (RMK-E_CHIN) . 【疊放】出口每顆鋼捲貼紅色 " 禁止疊放 " 貼紙，如果有套桶S最多2層 (RMK-E_CHIN) . 【分切】最後一顆可不依限重（不得超過8噸） (RMK-E_CHIN) . 冷軋厚度 > 0.8mm 內圈須插入二張瓦楞紙,防止端板印痕.客戶為益大時不可加瓦楞紙 (RMK00059) . 塗裝請使用無毒專用設備(回流管.PUMP........) (RMK00060) . 注意前處理相關設備,清潔與更換以防污染. (RMK00060) . 此色為高光澤主操請注意捲起張力的提高查表 (RMK00122) . ★品檢注意！JIS&CNS 訂單必須每滿50噸一定要再做一次TEST (RMK00259) . 【PMT】1.2.CC2計算完後面漆每個ZONE 爐溫各降8℃為最終爐溫 (RMK00568) . 【PMT】1.3.CC2因爐溫各降8℃為最終爐溫，請股長於TEST時 確實量測板溫 (RMK00568) . 【PMT】1.4.若發現PMT不足，請上調ZONE溫度並回饋工程師 (RMK00568) . 【PMT】1.5.品檢注意！因標準PMT有下修請注意MEK測試 (RMK00568) . 【PMT】1.6.厚板少生產，請領班量測板溫並記錄之 (RMK00568) | 訂單:2506DFD057/001 CC2 <生產備註> 事項如下 . 【PMT】1.1.因為CR厚 0.944 mm，TOP 標準PMT以233℃去計算 (RMK-E_CHIN) . 【疊放】出口每顆鋼捲貼紅色 " 禁止疊放 " 貼紙，如果有套桶S最多2層 (RMK-E_CHIN) . 【分切】最後一顆可不依限重（不得超過8噸） (RMK-E_CHIN) . 冷軋厚度 > 0.8mm 內圈須插入二張瓦楞紙,防止端板印痕.客戶為益大時不可加瓦楞紙 (RMK00059) . 塗裝請使用無毒專用設備(回流管.PUMP........) (RMK00060) . 注意前處理相關設備,清潔與更換以防污染. (RMK00060) . 此色為高光澤主操請注意捲起張力的提高查表 (RMK00122) . 20120627晨會決議 CC2生產 PPGI 時請使用表調 (RMK00191) . ★品檢注意！JIS&CNS 訂單必須每滿50噸一定要再做一次TEST (RMK00259) . 【PMT】1.2.CC2計算完後面漆每個ZONE 爐溫各降8℃為最終爐溫 (RMK00568) . 【PMT】1.3.CC2因爐溫各降8℃為最終爐溫，請股長於TEST時 確實量測板溫 (RMK00568) . 【PMT】1.4.若發現PMT不足，請上調ZONE溫度並回饋工程師 (RMK00568) . 【PMT】1.5.品檢注意！因標準PMT有下修請注意MEK測試 (RMK00568) . 【PMT】1.6.厚板少生產，請領班量測板溫並記錄之 (RMK00568) | 訂單:2506DFD057/001 RCL <生產備註> 事項如下 . 冷軋厚度 > 0.8mm 內圈須插入二張瓦楞紙,防止端板印痕.客戶為益大時不可加瓦楞紙 (RMK00059) | 訂單:2506DFD057/001 CCPK 無 <生產備註> 事項 | 訂單:2506DFD057/001 CGQC <品檢備註> 事項如下 . 弓形度≦8MM/300MM 中波高≦2.5MM 邊波高≦3MM 急峻度≦0.6%. (RMK00060) | 訂單:2506DFD057/001 CCQC <品檢備註> 事項如下 . 【PMT】1.1.因為CR厚 0.944 mm，TOP 標準PMT以233℃去計算 (RMK-E_CHIN) . 【疊放】出口每顆鋼捲貼紅色 " 禁止疊放 " 貼紙，如果有套桶S最多2層 (RMK-E_CHIN) . 【分切】最後一顆可不依限重（不得超過8噸） (RMK-E_CHIN) . 冷軋厚度 > 0.8mm 內圈須插入二張瓦楞紙,防止端板印痕.客戶為益大時不可加瓦楞紙 (RMK00059) . ★品檢注意！JIS&CNS 訂單必須每滿50噸一定要再做一次TEST (RMK00259) . 【PMT】1.2.CC2計算完後面漆每個ZONE 爐溫各降8℃為最終爐溫 (RMK00568) . 【PMT】1.3.CC2因爐溫各降8℃為最終爐溫，請股長於TEST時 確實量測板溫 (RMK00568) . 【PMT】1.4.若發現PMT不足，請上調ZONE溫度並回饋工程師 (RMK00568) . 【PMT】1.5.品檢注意！因標準PMT有下修請注意MEK測試 (RMK00568) . 【PMT】1.6.厚板少生產，請領班量測板溫並記錄之 (RMK00568) | 訂單:2506DFD057/001 TOL 無 <生產備註> 事項 | 【分切】最後一顆可不依限重（不得超過8噸）^^/CC1/CC2/CCQC/ <<.E_CHIN 2025/06/20 08:51.>> 【疊放】出口每顆鋼捲貼紅色 " 禁止疊放 " 貼紙，如果有套桶S最多2層^^/CC1/CC2/CCQC/MKT/ <<.E_CHIN 2025/06/20 08:52.>> 【PMT】1.1.因為CR厚 0.944 mm，TOP 標準PMT以233℃去計算^^/CC1/CC2/CCQC/^^ <<.E_CHIN 2025/06/20 08:53.>> | 訂單 2506DFD057/001 修改記錄如下: 20250617 16:56:00 (93025) 退火碼: >> S1, 用途碼: >> CIC014, 背面標示: >> S000, 訂單背面顏色(五碼): >> BWF1A, 背面漆膜厚: >> NOM, 背面漆塗漆型式幾塗幾烤: >> 2, 鉻酸鹽: >> Z, 訂單厚度: >> 0.951, 訂單重: >> 20, 重量容許率(下限): >> 10, 重量容許率(上限): >> 10, 訂單寬度: >> 1290, 鍍製方式: >> BC, 鋼捲內徑: >> 508, 鋼捲下限重: >> 6, 鋼捲上限重: >> 8, 壓花條件碼: >> -, 表面花紋: >> Z, 綠色識別碼: >> R1, 印刷輥號: >> -, 產品代碼: >> PPGI, 皮膜碼: >> -, 單位別: >> M, 油品種類: >> Z, 塗油量: >> Z, 包裝代碼: >> S3 , 保護膜碼: >> -, 客戶試片取樣型式: >> -, 調質碼: >> S, 套筒碼: >> N , 規格: >> CGCC-10, 製造標準: >> CNS, 表面處理劑種類: >> Z, 表面處理劑塗佈量: >> Z, 伸長率測試: >> N, 硬度測試碼: >> N, 抗拉強度測試: >> N, 降伏強度測試: >> N, 厚度變異: >> -1.8, 訂單正面顏色(五碼): >> ACF11, 正面漆膜厚: >> 25, 正面漆塗漆型式幾塗幾烤: >> 2, 修邊碼: >> Y, 重量碼: >> AW, 鋼捲捲向: >> O, 鍍層碼: >> Z12, | H:厚度偏薄
PPGI | 2506DFD057/002 |  | 1. 部分大陸料含B元素超過CNS規範管制，故請原料CNS規範之訂單不要配大陸料 (OFP00684)-{.不符.} | 1. CQ CR厚度超過0.7MM後要注意CR1與CR2修邊寬度要確認 (OFP00157)-{.不符.} 2. 訂單若有厚度變異，冷軋厚度公差比照烤漆計算公式 , 但最小為 1/2 公差做設定 (OFP00254)-{.不符.} 3. 高光新增備註（適用非直立式包裝）：請出口每顆鋼捲貼紅色 " 禁止疊放 " 貼紙，如果有套桶S最多2層 (OFP00366)-{.不符.} 4. "偏薄要求訂單" 鍍後厚度減 鍍後厚度下限需大於 0.02 MM,以免發生厚度不足狀況 (OFP00369)-{.不符.} 5. 【提醒 審單人員】CR≧0.6 要於烤漆備註調降 PMT等相關。★KP抗塵PVDF不受此限 (OFP00509)-{.不符.} 6. 部分大陸料含B元素超過CNS規範管制，故請原料CNS規範之訂單不要配大陸料 (OFP00684)-{.不符.} | 訂單:2506DFD057/002 CPL <生產備註> 事項如下 . 除HGI/ HGL 訂單邊緣不噴油. 其餘皆側緣噴油 (RMK00285) | 訂單:2506DFD057/002 CR1 <生產備註> 事項如下 . 每組工輥生產之第一顆鋼捲, 檢查振動輥痕或砂輪痕 (RMK00307) | 訂單:2506DFD057/002 CR2 <生產備註> 事項如下 . 每組工輥生產之第一顆鋼捲, 檢查振動輥痕或砂輪痕 (RMK00307) | 訂單:2506DFD057/002 CG1 <生產備註> 事項如下 . POT溫度460℃以上,NOZZLE熱風溫度280℃以上,NOZZLE GAP愈小且風壓愈小. (RMK00060) . SKP:下工輥RA:0.5-0.8,上工輥RA:0.5-0.8,EL:2.0±0.5%, (RMK00060) . 弓形度≦8MM/300MM 中波高≦2.5MM 邊波高≦3MM 急峻度≦0.6%. (RMK00060) . 刷輥須持續使用,並記得要噴水. (RMK00060) . TENSION LEVELLER:EL%≦0.2%,控制C-ROLL及L-ROLL來調整弓形度. (RMK00060) | 訂單:2506DFD057/002 CG2 <生產備註> 事項如下 . POT溫度460℃以上,NOZZLE熱風溫度280℃以上,NOZZLE GAP愈小且風壓愈小. (RMK00060) . SKP:下工輥RA:0.5-0.8,上工輥RA:0.5-0.8,EL:2.0±0.5%, (RMK00060) . 弓形度≦8MM/300MM 中波高≦2.5MM 邊波高≦3MM 急峻度≦0.6%. (RMK00060) . 刷輥須持續使用,並記得要噴水. (RMK00060) . TENSION LEVELLER:EL%≦0.2%,控制C-ROLL及L-ROLL來調整弓形度. (RMK00060) . " 烤漆亮面輥排程, SKP在焊道位置採 SOFT ROLLING 設定 " (RMK00060) | 訂單:2506DFD057/002 CC1 <生產備註> 事項如下 . 【PMT】1.1.因為CR厚 0.944 mm，TOP 標準PMT以233℃去計算 (RMK-E_CHIN) . 【疊放】出口每顆鋼捲貼紅色 " 禁止疊放 " 貼紙，如果有套桶S最多2層 (RMK-E_CHIN) . 【分切】最後一顆可不依限重（不得超過8噸） (RMK-E_CHIN) . 冷軋厚度 > 0.8mm 內圈須插入二張瓦楞紙,防止端板印痕.客戶為益大時不可加瓦楞紙 (RMK00059) . 塗裝請使用無毒專用設備(回流管.PUMP........) (RMK00060) . 注意前處理相關設備,清潔與更換以防污染. (RMK00060) . 此色為高光澤主操請注意捲起張力的提高查表 (RMK00122) . ★品檢注意！JIS&CNS 訂單必須每滿50噸一定要再做一次TEST (RMK00259) . 【PMT】1.2.CC2計算完後面漆每個ZONE 爐溫各降8℃為最終爐溫 (RMK00568) . 【PMT】1.3.CC2因爐溫各降8℃為最終爐溫，請股長於TEST時 確實量測板溫 (RMK00568) . 【PMT】1.4.若發現PMT不足，請上調ZONE溫度並回饋工程師 (RMK00568) . 【PMT】1.5.品檢注意！因標準PMT有下修請注意MEK測試 (RMK00568) . 【PMT】1.6.厚板少生產，請領班量測板溫並記錄之 (RMK00568) | 訂單:2506DFD057/002 CC2 <生產備註> 事項如下 . 【PMT】1.1.因為CR厚 0.944 mm，TOP 標準PMT以233℃去計算 (RMK-E_CHIN) . 【疊放】出口每顆鋼捲貼紅色 " 禁止疊放 " 貼紙，如果有套桶S最多2層 (RMK-E_CHIN) . 【分切】最後一顆可不依限重（不得超過8噸） (RMK-E_CHIN) . 冷軋厚度 > 0.8mm 內圈須插入二張瓦楞紙,防止端板印痕.客戶為益大時不可加瓦楞紙 (RMK00059) . 塗裝請使用無毒專用設備(回流管.PUMP........) (RMK00060) . 注意前處理相關設備,清潔與更換以防污染. (RMK00060) . 此色為高光澤主操請注意捲起張力的提高查表 (RMK00122) . 20120627晨會決議 CC2生產 PPGI 時請使用表調 (RMK00191) . ★品檢注意！JIS&CNS 訂單必須每滿50噸一定要再做一次TEST (RMK00259) . 【PMT】1.2.CC2計算完後面漆每個ZONE 爐溫各降8℃為最終爐溫 (RMK00568) . 【PMT】1.3.CC2因爐溫各降8℃為最終爐溫，請股長於TEST時 確實量測板溫 (RMK00568) . 【PMT】1.4.若發現PMT不足，請上調ZONE溫度並回饋工程師 (RMK00568) . 【PMT】1.5.品檢注意！因標準PMT有下修請注意MEK測試 (RMK00568) . 【PMT】1.6.厚板少生產，請領班量測板溫並記錄之 (RMK00568) | 訂單:2506DFD057/002 RCL <生產備註> 事項如下 . 冷軋厚度 > 0.8mm 內圈須插入二張瓦楞紙,防止端板印痕.客戶為益大時不可加瓦楞紙 (RMK00059) | 訂單:2506DFD057/002 CCPK 無 <生產備註> 事項 | 訂單:2506DFD057/002 CGQC <品檢備註> 事項如下 . 弓形度≦8MM/300MM 中波高≦2.5MM 邊波高≦3MM 急峻度≦0.6%. (RMK00060) | 訂單:2506DFD057/002 CCQC <品檢備註> 事項如下 . 【PMT】1.1.因為CR厚 0.944 mm，TOP 標準PMT以233℃去計算 (RMK-E_CHIN) . 【疊放】出口每顆鋼捲貼紅色 " 禁止疊放 " 貼紙，如果有套桶S最多2層 (RMK-E_CHIN) . 【分切】最後一顆可不依限重（不得超過8噸） (RMK-E_CHIN) . 冷軋厚度 > 0.8mm 內圈須插入二張瓦楞紙,防止端板印痕.客戶為益大時不可加瓦楞紙 (RMK00059) . ★品檢注意！JIS&CNS 訂單必須每滿50噸一定要再做一次TEST (RMK00259) . 【PMT】1.2.CC2計算完後面漆每個ZONE 爐溫各降8℃為最終爐溫 (RMK00568) . 【PMT】1.3.CC2因爐溫各降8℃為最終爐溫，請股長於TEST時 確實量測板溫 (RMK00568) . 【PMT】1.4.若發現PMT不足，請上調ZONE溫度並回饋工程師 (RMK00568) . 【PMT】1.5.品檢注意！因標準PMT有下修請注意MEK測試 (RMK00568) . 【PMT】1.6.厚板少生產，請領班量測板溫並記錄之 (RMK00568) | 訂單:2506DFD057/002 TOL 無 <生產備註> 事項 | 【分切】最後一顆可不依限重（不得超過8噸）^^/CC1/CC2/CCQC/^^ <<.E_CHIN 2025/06/20 09:49.>> 【疊放】出口每顆鋼捲貼紅色 " 禁止疊放 " 貼紙，如果有套桶S最多2層^^/CC1/CC2/CCQC/MKT/^^ <<.E_CHIN 2025/06/20 09:50.>> 【PMT】1.1.因為CR厚 0.944 mm，TOP 標準PMT以233℃去計算^^/CC1/CC2/CCQC/^^ <<.E_CHIN 2025/06/20 09:50.>> | 訂單 2506DFD057/002 修改記錄如下: 20250617 16:56:54 (93025) 退火碼: >> S1, 用途碼: >> CIC014, 背面標示: >> S000, 訂單背面顏色(五碼): >> BWF1A, 背面漆膜厚: >> NOM, 背面漆塗漆型式幾塗幾烤: >> 2, 鉻酸鹽: >> Z, 訂單厚度: >> 0.951, 訂單重: >> 20, 重量容許率(下限): >> 10, 重量容許率(上限): >> 10, 訂單寬度: >> 1200, 鍍製方式: >> BC, 鋼捲內徑: >> 508, 鋼捲下限重: >> 6, 鋼捲上限重: >> 8, 壓花條件碼: >> -, 表面花紋: >> Z, 綠色識別碼: >> R1, 印刷輥號: >> -, 產品代碼: >> PPGI, 皮膜碼: >> -, 單位別: >> M, 油品種類: >> Z, 塗油量: >> Z, 包裝代碼: >> S3 , 保護膜碼: >> -, 客戶試片取樣型式: >> -, 調質碼: >> S, 套筒碼: >> N , 規格: >> CGCC-10, 製造標準: >> CNS, 表面處理劑種類: >> Z, 表面處理劑塗佈量: >> Z, 伸長率測試: >> N, 硬度測試碼: >> N, 抗拉強度測試: >> N, 降伏強度測試: >> N, 厚度變異: >> -1.8, 訂單正面顏色(五碼): >> ACF11, 正面漆膜厚: >> 25, 正面漆塗漆型式幾塗幾烤: >> 2, 修邊碼: >> Y, 重量碼: >> AW, 鋼捲捲向: >> O, 鍍層碼: >> Z12, | H:厚度偏薄
PPGL | 2506DFD060/001 | 1. 單捲限重檢核 (原料重:17.5~22.5, 分切困難:20.80~22.50, 單捲限重:4.50~5.20)(OFP00031)-{.不符.} | 1. 部分大陸料含B元素超過CNS規範管制，故請原料CNS規範之訂單不要配大陸料 (OFP00684)-{.不符.} | 1. 訂單若有厚度變異，冷軋厚度公差比照烤漆計算公式 , 但最小為 1/2 公差做設定 (OFP00254)-{.不符.} 2. "偏薄要求訂單" 鍍後厚度減 鍍後厚度下限需大於 0.02 MM,以免發生厚度不足狀況 (OFP00369)-{.不符.} 3. 部分大陸料含B元素超過CNS規範管制，故請原料CNS規範之訂單不要配大陸料 (OFP00684)-{.不符.} 4. 用途別對應選配碼不符 (用途碼:COR007, 選配碼:ON015 不符)(OFP00030)-{.不符.} | 訂單:2506DFD060/001 CPL <生產備註> 事項如下 . 除HGI/ HGL 訂單邊緣不噴油. 其餘皆側緣噴油 (RMK00285) | 訂單:2506DFD060/001 CR1 <生產備註> 事項如下 . 生產FH時CR允許中波（盡量小）不可以有小邊波以利鍍鋅板形控制 (RMK00131) | 訂單:2506DFD060/001 CR2 <生產備註> 事項如下 . 生產FH時CR允許中波（盡量小）不可以有小邊波以利鍍鋅板形控制 (RMK00131) | 訂單:2506DFD060/001 CG1 <生產備註> 事項如下 . 壁板背板以一般屋頂放行標準放行 (RMK00131) . 生產FH時CR允許中波（盡量小）不可以有小邊波以利鍍鋅板形控制 (RMK00131) | 訂單:2506DFD060/001 CG2 <生產備註> 事項如下 . 壁板背板以一般屋頂放行標準放行 (RMK00131) . 生產FH時CR允許中波（盡量小）不可以有小邊波以利鍍鋅板形控制 (RMK00131) | 訂單:2506DFD060/001 CC1 <生產備註> 事項如下 . 【分切說明】4082031/0004 = 4.93噸符合 4.5～5.2 噸 (RMK-E_CHIN) . 1.本單若塗裝背面漆一律改為REVERSE COATING 例外訂單如下敘述 (RMK00163) . 2.例外訂單為R字頭超低光澤與PVDF (＞25μ)，背面漆可改 NATURE COATING，但搭配底漆避免遮蓋性不佳 (RMK00163) . ★品檢注意！JIS&CNS 訂單必須每滿50噸一定要再做一次TEST (RMK00259) . 【抽氣量】白色系在CC1生產時,FINISH抽氣量請設定250,如生產中發生色差b值異常升高,請股長再加大抽氣量因應 (RMK00560) | 訂單:2506DFD060/001 CC2 <生產備註> 事項如下 . 【分切說明】4082031/0004 = 4.93噸符合 4.5～5.2 噸 (RMK-E_CHIN) . 1.本單若塗裝背面漆一律改為REVERSE COATING 例外訂單如下敘述 (RMK00163) . 2.例外訂單為R字頭超低光澤與PVDF (＞25μ)，背面漆可改 NATURE COATING，但搭配底漆避免遮蓋性不佳 (RMK00163) . ★品檢注意！JIS&CNS 訂單必須每滿50噸一定要再做一次TEST (RMK00259) . 【抽氣量】白色系在CC1生產時,FINISH抽氣量請設定250,如生產中發生色差b值異常升高,請股長再加大抽氣量因應 (RMK00560) | 訂單:2506DFD060/001 RCL 無 <生產備註> 事項 | 訂單:2506DFD060/001 CCPK 無 <生產備註> 事項 | 訂單:2506DFD060/001 CGQC 無 <品檢備註> 事項 | 訂單:2506DFD060/001 CCQC <品檢備註> 事項如下 . 【分切說明】4082031/0004 = 4.93噸符合 4.5～5.2 噸 (RMK-E_CHIN) . 1.本單若塗裝背面漆一律改為REVERSE COATING 例外訂單如下敘述 (RMK00163) . 2.例外訂單為R字頭超低光澤與PVDF (＞25μ)，背面漆可改 NATURE COATING，但搭配底漆避免遮蓋性不佳 (RMK00163) . ★品檢注意！JIS&CNS 訂單必須每滿50噸一定要再做一次TEST (RMK00259) | 訂單:2506DFD060/001 TOL 無 <生產備註> 事項 | 【分切說明】4082031/0004 = 4.93噸符合 4.5～5.2 噸^^/CC1/CC2/CCQC/ <<.E_CHIN 2025/06/24 14:46.>> | 訂單 2506DFD060/001 修改記錄如下: 20250619 11:58:39 (22030) 退火碼: >> S1, 用途碼: >> COR007, 背面標示: >> C008, 訂單背面顏色(五碼): >> BW73Y, 背面漆膜厚: >> 12.5, 背面漆塗漆型式幾塗幾烤: >> 2, 鉻酸鹽: >> Z, 訂單厚度: >> 0.476, 訂單重: >> 5, 重量容許率(下限): >> 10, 重量容許率(上限): >> 10, 訂單寬度: >> 1065, 鍍製方式: >> BC, 鋼捲內徑: >> 508, 鋼捲下限重: >> 4.5, 鋼捲上限重: >> 5.2, 壓花條件碼: >> -, 表面花紋: >> R, 綠色識別碼: >> -, 印刷輥號: >> -, 產品代碼: >> PPGL, 皮膜碼: >> -, 單位別: >> M, 油品種類: >> Z, 塗油量: >> Z, 包裝代碼: >> D2 , 保護膜碼: >> -, 客戶試片取樣型式: >> -, 調質碼: >> S, 套筒碼: >> P , 規格: >> CGLCC-20, 製造標準: >> CNS, 表面處理劑種類: >> Z, 表面處理劑塗佈量: >> Z, 伸長率測試: >> N, 硬度測試碼: >> N, 抗拉強度測試: >> N, 降伏強度測試: >> N, 厚度變異: >> -5.3, 訂單正面顏色(五碼): >> 6W230, 正面漆膜厚: >> 25, 正面漆塗漆型式幾塗幾烤: >> 2, 修邊碼: >> Y, 重量碼: >> AW, 鋼捲捲向: >> I, 鍍層碼: >> AZ100, | H:厚度偏薄
PPGL | 2506DFD063/001 | 1. 單捲限重檢核 (原料重:18.5~23.5, 分切困難:22.00~23.50, 單捲限重:5.00~5.50)(OFP00031)-{.不符.} | 1. 製造標準為MS、ASTM或銷新加坡之訂單，若無技術指定優先用料，請優先使用國內料，勿使用ANFEN (OFP00406)-{.不符.} | 1. 製造標準為MS、ASTM或銷新加坡之訂單，若無技術指定優先用料，請優先使用國內料，勿使用ANFEN (OFP00406)-{.不符.} | 訂單:2506DFD063/001 CPL <生產備註> 事項如下 . 除HGI/ HGL 訂單邊緣不噴油. 其餘皆側緣噴油 (RMK00285) | 訂單:2506DFD063/001 CR1 無 <生產備註> 事項 | 訂單:2506DFD063/001 CR2 無 <生產備註> 事項 | 訂單:2506DFD063/001 CG1 <生產備註> 事項如下 . 平板類,鍍鋅生產時SKIN PASS & T/L 請依據鍍鋅標準規定生產 (RMK00100) . 鍍鋅表面不可有鋅痕、壓痕、凹陷、及刮傷 、應變痕等。 (RMK00100) . 出口鋼捲盤捲後目視不允許有鼓起. (RMK00100) . 鍍層 AZ150 (含) 以上 , 鋅花等級 C~E 目標D，避免鋅花晶界明顯後續造成烤漆點狀未塗漆。 (RMK00565) | 訂單:2506DFD063/001 CG2 <生產備註> 事項如下 . 平板類,鍍鋅生產時SKIN PASS & T/L 請依據鍍鋅標準規定生產 (RMK00100) . 鍍鋅表面不可有鋅痕、壓痕、凹陷、及刮傷 、應變痕等。 (RMK00100) . 出口鋼捲盤捲後目視不允許有鼓起. (RMK00100) . 鍍層 AZ150 (含) 以上 , 鋅花等級 C~E 目標D，避免鋅花晶界明顯後續造成烤漆點狀未塗漆。 (RMK00565) | 訂單:2506DFD063/001 CC1 <生產備註> 事項如下 . 【分切】郁潔曰：限重5~5.5噸(『分條用』)，最後一顆可不依限重 (RMK-E_CHIN) . 【修補漆】郁潔曰：修補漆*1 (RMK-E_CHIN) . 1.本單若塗裝背面漆一律改為REVERSE COATING 例外訂單如下敘述 (RMK00163) . 2.例外訂單為R字頭超低光澤與PVDF (＞25μ)，背面漆可改 NATURE COATING，但搭配底漆避免遮蓋性不佳 (RMK00163) . 【PMT】本單面漆為"PVDF"，經會議決議需量測板溫並記錄之。每一張排程需量測一次否則追究責任 (RMK00503) | 訂單:2506DFD063/001 CC2 <生產備註> 事項如下 . 【分切】郁潔曰：限重5~5.5噸(『分條用』)，最後一顆可不依限重 (RMK-E_CHIN) . 【修補漆】郁潔曰：修補漆*1 (RMK-E_CHIN) . 1.本單若塗裝背面漆一律改為REVERSE COATING 例外訂單如下敘述 (RMK00163) . 2.例外訂單為R字頭超低光澤與PVDF (＞25μ)，背面漆可改 NATURE COATING，但搭配底漆避免遮蓋性不佳 (RMK00163) . 【PMT】本單面漆為"PVDF"，經會議決議需量測板溫並記錄之。每一張排程需量測一次否則追究責任 (RMK00503) | 訂單:2506DFD063/001 RCL 無 <生產備註> 事項 | 訂單:2506DFD063/001 CCPK 無 <生產備註> 事項 | 訂單:2506DFD063/001 CGQC <品檢備註> 事項如下 . 鍍層 AZ150 (含) 以上 , 鋅花等級 C~E 目標D，避免鋅花晶界明顯後續造成烤漆點狀未塗漆。 (RMK00565) | 訂單:2506DFD063/001 CCQC <品檢備註> 事項如下 . 【分切】郁潔曰：限重5~5.5噸(『分條用』)，最後一顆可不依限重 (RMK-E_CHIN) . 【修補漆】郁潔曰：修補漆*1 (RMK-E_CHIN) . 1.本單若塗裝背面漆一律改為REVERSE COATING 例外訂單如下敘述 (RMK00163) . 2.例外訂單為R字頭超低光澤與PVDF (＞25μ)，背面漆可改 NATURE COATING，但搭配底漆避免遮蓋性不佳 (RMK00163) . 【PMT】本單面漆為"PVDF"，經會議決議需量測板溫並記錄之。每一張排程需量測一次否則追究責任 (RMK00503) | 訂單:2506DFD063/001 TOL 無 <生產備註> 事項 | 【修補漆】郁潔曰：修補漆*1^^/CC1/CC2/CCQC/ <<.E_CHIN 2025/06/24 08:31.>> 【分切】郁潔曰：限重5~5.5噸(『分條用』)，最後一顆可不依限重^^/CC1/CC2/CCQC/ <<.E_CHIN 2025/06/24 08:33.>> | 訂單 2506DFD063/001 修改記錄如下: 20250619 11:49:16 (22030) 退火碼: >> H2, 用途碼: >> CIA008, 背面標示: >> C105, 訂單背面顏色(五碼): >> BW73Y, 背面漆膜厚: >> 12.5, 背面漆塗漆型式幾塗幾烤: >> 2, 鉻酸鹽: >> Z, 訂單厚度: >> 0.53, 訂單重: >> 17, 重量容許率(下限): >> 10, 重量容許率(上限): >> 10, 訂單寬度: >> 1219, 鍍製方式: >> AC, 鋼捲內徑: >> 508, 鋼捲下限重: >> 5, 鋼捲上限重: >> 5.5, 壓花條件碼: >> -, 表面花紋: >> R, 綠色識別碼: >> -, 印刷輥號: >> -, 產品代碼: >> PPGL, 皮膜碼: >> -, 單位別: >> M, 油品種類: >> Z, 塗油量: >> Z, 包裝代碼: >> D2 , 保護膜碼: >> -, 客戶試片取樣型式: >> -, 調質碼: >> S, 套筒碼: >> N , 規格: >> A792MSSGR550, 製造標準: >> ASTM, 表面處理劑種類: >> Z, 表面處理劑塗佈量: >> Z, 伸長率測試: >> N, 硬度測試碼: >> N, 抗拉強度測試: >> N, 降伏強度測試: >> N, 厚度變異: >> 0, 訂單正面顏色(五碼): >> FY726, 正面漆膜厚: >> 25, 正面漆塗漆型式幾塗幾烤: >> 2, 修邊碼: >> Y, 重量碼: >> AW, 鋼捲捲向: >> I, 鍍層碼: >> AZM150, 20250619 11:50:22 (22030) 套筒碼: N >> R , | *:
PPGL | 2506DFD066/001 |  | 1. 部分大陸料含B元素超過CNS規範管制，故請原料CNS規範之訂單不要配大陸料 (OFP00684)-{.不符.} | 1. 部分大陸料含B元素超過CNS規範管制，故請原料CNS規範之訂單不要配大陸料 (OFP00684)-{.不符.} | 訂單:2506DFD066/001 CPL <生產備註> 事項如下 . 除HGI/ HGL 訂單邊緣不噴油. 其餘皆側緣噴油 (RMK00285) . CNS AZ70 鍍層相當於 SYSCO AZ070 鍍層 (RMK00295) | 訂單:2506DFD066/001 CR1 <生產備註> 事項如下 . 【厚度管制】鍍鋅不得低於 0.367 mm，烤漆不得低於 0.4 mm。若低於上述值 鍍鋅生產完暫留等 TDCG調查 (RMK-E_CHIN) . CNS AZ70 鍍層相當於 SYSCO AZ070 鍍層 (RMK00295) | 訂單:2506DFD066/001 CR2 <生產備註> 事項如下 . 【厚度管制】鍍鋅不得低於 0.367 mm，烤漆不得低於 0.4 mm。若低於上述值 鍍鋅生產完暫留等 TDCG調查 (RMK-E_CHIN) . CNS AZ70 鍍層相當於 SYSCO AZ070 鍍層 (RMK00295) | 訂單:2506DFD066/001 CG1 <生產備註> 事項如下 . 【厚度管制】鍍鋅不得低於 0.367 mm，烤漆不得低於 0.4 mm。若低於上述值 鍍鋅生產完暫留等 TDCG調查 (RMK-E_CHIN) . 【相關品質性能管制】同烤漆"冷凍櫃"管制標準 (RMK-E_CHIN) | 訂單:2506DFD066/001 CG2 <生產備註> 事項如下 . 【厚度管制】鍍鋅不得低於 0.367 mm，烤漆不得低於 0.4 mm。若低於上述值 鍍鋅生產完暫留等 TDCG調查 (RMK-E_CHIN) . 【相關品質性能管制】同烤漆"冷凍櫃"管制標準 (RMK-E_CHIN) | 訂單:2506DFD066/001 CC1 <生產備註> 事項如下 . 【厚度管制】鍍鋅不得低於 0.367 mm，烤漆不得低於 0.4 mm。若低於上述值 鍍鋅生產完暫留等 TDCG調查 (RMK-E_CHIN) . 【相關品質性能管制】同烤漆"冷凍櫃"管制標準 (RMK-E_CHIN) . 1.本單若塗裝背面漆一律改為REVERSE COATING 例外訂單如下敘述 (RMK00163) . 2.例外訂單為R字頭超低光澤與PVDF (＞25μ)，背面漆可改 NATURE COATING，但搭配底漆避免遮蓋性不佳 (RMK00163) . ★品檢注意！JIS&CNS 訂單必須每滿50噸一定要再做一次TEST (RMK00259) . 【抽氣量】白色系在CC1生產時,FINISH抽氣量請設定250,如生產中發生色差b值異常升高,請股長再加大抽氣量因應 (RMK00560) | 訂單:2506DFD066/001 CC2 <生產備註> 事項如下 . 【厚度管制】鍍鋅不得低於 0.367 mm，烤漆不得低於 0.4 mm。若低於上述值 鍍鋅生產完暫留等 TDCG調查 (RMK-E_CHIN) . 【相關品質性能管制】同烤漆"冷凍櫃"管制標準 (RMK-E_CHIN) . 1.本單若塗裝背面漆一律改為REVERSE COATING 例外訂單如下敘述 (RMK00163) . 2.例外訂單為R字頭超低光澤與PVDF (＞25μ)，背面漆可改 NATURE COATING，但搭配底漆避免遮蓋性不佳 (RMK00163) . ★品檢注意！JIS&CNS 訂單必須每滿50噸一定要再做一次TEST (RMK00259) . 【抽氣量】白色系在CC1生產時,FINISH抽氣量請設定250,如生產中發生色差b值異常升高,請股長再加大抽氣量因應 (RMK00560) | 訂單:2506DFD066/001 RCL 無 <生產備註> 事項 | 訂單:2506DFD066/001 CCPK 無 <生產備註> 事項 | 訂單:2506DFD066/001 CGQC <品檢備註> 事項如下 . 【厚度管制】鍍鋅不得低於 0.367 mm，烤漆不得低於 0.4 mm。若低於上述值 鍍鋅生產完暫留等 TDCG調查 (RMK-E_CHIN) . 【相關品質性能管制】同烤漆"冷凍櫃"管制標準 (RMK-E_CHIN) | 訂單:2506DFD066/001 CCQC <品檢備註> 事項如下 . 【厚度管制】鍍鋅不得低於 0.367 mm，烤漆不得低於 0.4 mm。若低於上述值 鍍鋅生產完暫留等 TDCG調查 (RMK-E_CHIN) . 【相關品質性能管制】同烤漆"冷凍櫃"管制標準 (RMK-E_CHIN) . 1.本單若塗裝背面漆一律改為REVERSE COATING 例外訂單如下敘述 (RMK00163) . 2.例外訂單為R字頭超低光澤與PVDF (＞25μ)，背面漆可改 NATURE COATING，但搭配底漆避免遮蓋性不佳 (RMK00163) . ★品檢注意！JIS&CNS 訂單必須每滿50噸一定要再做一次TEST (RMK00259) | 訂單:2506DFD066/001 TOL 無 <生產備註> 事項 | 【相關品質性能管制】同烤漆"冷凍櫃"管制標準^^/CG1/CG2/CC1/CC2/CGQC/CCQC/^^ <<.E_CHIN 2025/06/24 07:48.>> 【厚度管制】鍍鋅不得低於 0.367 mm，烤漆不得低於 0.4 mm。若低於上述值 鍍鋅生產完暫留等 TDCG調查^^/CR1/CR2/CG1/CG2/CC1/CC2/CGQC/CCQC/ <<.E_CHIN 2025/06/24 07:49.>> | 訂單 2506DFD066/001 修改記錄如下: 20250620 15:24:07 (93025) 退火碼: >> S1, 用途碼: >> CIA029, 背面標示: >> C008, 訂單背面顏色(五碼): >> BW686, 背面漆膜厚: >> NOM, 背面漆塗漆型式幾塗幾烤: >> 1, 鉻酸鹽: >> Z, 訂單厚度: >> 0.376, 訂單重: >> 20, 重量容許率(下限): >> 10, 重量容許率(上限): >> 10, 訂單寬度: >> 1219, 鍍製方式: >> BC, 鋼捲內徑: >> 508, 鋼捲下限重: >> 5, 鋼捲上限重: >> 8, 壓花條件碼: >> -, 表面花紋: >> R, 綠色識別碼: >> -, 印刷輥號: >> -, 產品代碼: >> PPGL, 皮膜碼: >> -, 單位別: >> M, 油品種類: >> Z, 塗油量: >> Z, 包裝代碼: >> D2 , 保護膜碼: >> -, 客戶試片取樣型式: >> -, 調質碼: >> S, 套筒碼: >> N , 規格: >> CGLCC-10, 製造標準: >> CNS, 表面處理劑種類: >> Z, 表面處理劑塗佈量: >> Z, 伸長率測試: >> N, 硬度測試碼: >> N, 抗拉強度測試: >> N, 降伏強度測試: >> N, 訂單正面顏色(五碼): >> 5W190, 正面漆膜厚: >> NOM, 正面漆塗漆型式幾塗幾烤: >> 2, 修邊碼: >> Y, 重量碼: >> AW, 鋼捲捲向: >> O, 鍍層碼: >> AZ70, 20250620 16:21:08 (93025) 套筒碼: N >> E , | *: | [訂單訊息通知] 2025/06/24 上午 07:50:40 *** (秦大維 >> 通知 >> HanYu Chen) 訊息 : 冷藏車低溫車廂內襯 CGLCC AZ70 0.376*1219 mm 25/8 μ，烤漆後成品厚度 0.403~0.460 mm ，厚度中心值 0.431 mm。與客戶期望 0.4～0.43 mm有差距 [訂單訊息通知] 2025/06/24 上午 07:51:48 *** (秦大維 >> 通知 >> HanYu Chen) 訊息 : 提醒！上次背標S000 本單C008
PPGI | 2506DFD067/001 | 1. ●依旭台背面（正面漆塗料）發泡黏著性不佳（CC250503），要確認背面是否要發泡● (OFP00739)-{.不符.} 2. 單捲限重檢核 (原料重:10~15, 分切困難:10.00~10.50, 單捲限重:2.50~3.50)(OFP00031)-{.不符.} 3. 表面非平整之色碼解捲易變形需強制業務使用鋼套桶 ( 垃圾桶用E、網紋漆套桶用C ) (正面色碼:RYE931, 套筒碼:E 不符)(OFP00048)-{.不符.} | 1. 部分大陸料含B元素超過CNS規範管制，故請原料CNS規範之訂單不要配大陸料 (OFP00684)-{.不符.} | 1. 方針管制之特殊產品，請設定訂單追蹤以利確實掌握每批生產情況，滾動調整。 (OFP00142)-{.不符.} 2. CQ CR厚度超過0.7MM後要注意CR1與CR2修邊寬度要確認 (OFP00157)-{.不符.} 3. 【提醒】！本單為直立式包裝，嚴禁鍍鋅或烤漆後以STAGGER捲取 (OFP00451)-{.不符.} 4. 【提醒 審單人員】CR≧0.6 要於烤漆備註調降 PMT等相關。★KP抗塵PVDF不受此限 (OFP00509)-{.不符.} 5. ●垃圾桶中絞缺陷發生時也都是CR1軋的，暫指定CR2 試產● (OFP00615)-{.不符.} 6. 部分大陸料含B元素超過CNS規範管制，故請原料CNS規範之訂單不要配大陸料 (OFP00684)-{.不符.} 7. ●依旭台背面（正面漆塗料）發泡黏著性不佳（CC250503），要確認背面是否要發泡● (OFP00739)-{.不符.} 8. 用途別對應選配碼不符 (用途碼:CIR029, 選配碼:- 不符)(OFP00030)-{.不符.} 9. 表面非平整之色碼解捲易變形需強制業務使用鋼套桶 ( 垃圾桶用E、網紋漆套桶用C ) (正面色碼:RYE931, 套筒碼:E 不符)(OFP00048)-{.不符.} | 訂單:2506DFD067/001 CPL <生產備註> 事項如下 . 【專案負責人】RD 何冠霆 (RMK-E_CHIN) . 除HGI/ HGL 訂單邊緣不噴油. 其餘皆側緣噴油 (RMK00285) | 訂單:2506DFD067/001 CR1 <生產備註> 事項如下 . 【CR 線別】比照2412DFD038/001所以指定CR1 (RMK-E_CHIN) . 【專案負責人】RD 何冠霆 (RMK-E_CHIN) . 每組工輥生產之第一顆鋼捲, 檢查振動輥痕或砂輪痕 (RMK00307) | 訂單:2506DFD067/001 CR2 <生產備註> 事項如下 . 【CR 線別】比照2412DFD038/001所以指定CR1 (RMK-E_CHIN) . 【專案負責人】RD 何冠霆 (RMK-E_CHIN) . 每組工輥生產之第一顆鋼捲, 檢查振動輥痕或砂輪痕 (RMK00307) | 訂單:2506DFD067/001 CG1 <生產備註> 事項如下 . 【CR 線別】比照2412DFD038/001所以指定CR1 (RMK-E_CHIN) . 【專案負責人】RD 何冠霆 (RMK-E_CHIN) . 5.鍍層量管制 ≦120 g/m2。 (RMK-E_CHIN) . 4. SKP伸長率≧2.0%，T/L伸長率≧0.20%。 (RMK-E_CHIN) . 3.客戶不允許有鋅痕(Nozzle mark)、垂紋、鋅渣、板面顆粒(鋅渣)、凹點等缺陷，其它外觀品質管制同"松下洗衣機外殼"-烤漆底板家電用途之管制標準。 (RMK-E_CHIN) . 2. NOZZLE熱風溫度280℃以上，NOZZLE GAP愈小且風壓愈小越好 (RMK-E_CHIN) . 1.工輥：上、下工輥 Ra: 0.5-0.8μm--同冰箱側板(烤漆底板)工輥設定。 (RMK-E_CHIN) . 本單於烤漆正背面都塗裝正面漆，因此鍍鋅請管制背面表面品質比照正面 (RMK00363) . 【★鍍層量管制★】若鍍層大於120g/m2，需進行通報與切除 (RMK00695) | 訂單:2506DFD067/001 CG2 <生產備註> 事項如下 . 【CR 線別】比照2412DFD038/001所以指定CR1 (RMK-E_CHIN) . 【專案負責人】RD 何冠霆 (RMK-E_CHIN) . 5.鍍層量管制 ≦120 g/m2。 (RMK-E_CHIN) . 4. SKP伸長率≧2.0%，T/L伸長率≧0.20%。 (RMK-E_CHIN) . 3.客戶不允許有鋅痕(Nozzle mark)、垂紋、鋅渣、板面顆粒(鋅渣)、凹點等缺陷，其它外觀品質管制同"松下洗衣機外殼"-烤漆底板家電用途之管制標準。 (RMK-E_CHIN) . 2. NOZZLE熱風溫度280℃以上，NOZZLE GAP愈小且風壓愈小越好 (RMK-E_CHIN) . 1.工輥：上、下工輥 Ra: 0.5-0.8μm--同冰箱側板(烤漆底板)工輥設定。 (RMK-E_CHIN) . 本單於烤漆正背面都塗裝正面漆，因此鍍鋅請管制背面表面品質比照正面 (RMK00363) . 【★鍍層量管制★】若鍍層大於120g/m2，需進行通報與切除 (RMK00695) | 訂單:2506DFD067/001 CC1 <生產備註> 事項如下 . 【專案負責人】RD 何冠霆 (RMK-E_CHIN) . 12. ※業務特殊要求：煩請先安排生產一顆約2700KG鋼捲供客戶測試,待測試通過後再繼續完成後續鋼捲生產。 (RMK-E_CHIN) . 11. 請勿堆疊(紅色標籤) (RMK-E_CHIN) . 10. CC2若生產過程有T/L打開的情形, 務必通知品檢做紀錄, 必須經過切除或重整後才能放行。 (RMK-E_CHIN) . 9. 外觀(板面顆粒...等)請參照「松下洗衣機外殼PCM」管制標準放行。震動輥痕: 只能允許動態極輕微/靜態目視無感之程度(參照客戶簽認之限度樣本)。 (RMK-E_CHIN) . 8. 正面塗佈量目標290±10 (避免光澤異常與目視色差)，客戶無要求管制膜厚，正面/背面總塗佈量≧80%可放行。 (RMK-E_CHIN) . 7. 出口品檢項目：加做「應變痕測試」: 衝艾克森6mm觀察平板處有無應變痕 (判定參考缺陷樣本), 以及維持測試 fluting test，頻率: 1次/母鋼。 (RMK-E_CHIN) . 6. 正面漆含骨材，收捲請增加張力，使用高強度紙套筒(18mm代碼E). (RMK-E_CHIN) . 5. 此排程需要 Fluting Test ,張力整平機伸長率須設定0.04～0.06%。 (RMK-E_CHIN) . 4. 背面漆：7Y9A12使用CPH #50μ濾心+ #250鐵濾網，為避免繩紋 底漆(1PU114) R塗裝 / 背面漆(7Y9A12) R塗裝， Thinner 為No 2B。 (RMK-E_CHIN) . 3. 正面漆：RYE931(Rough) 為避免繩紋採R塗裝，Thinner 為N-451，使用不銹鋼濾網 (#32 mesh)，PMT為230±10℃。 (RMK-E_CHIN) . 2. 底漆：1PU114，使用CP#75μ濾心，R塗裝。 (RMK-E_CHIN) . 1. 線速度40mpm，GI底材請使用表調。 (RMK-E_CHIN) . 冷軋厚度 > 0.8mm 內圈須插入二張瓦楞紙,防止端板印痕.客戶為益大時不可加瓦楞紙 (RMK00059) . 1.本單若塗裝背面漆一律改為REVERSE COATING 例外訂單如下敘述 (RMK00163) . 2.例外訂單為R字頭超低光澤與PVDF (＞25μ)，背面漆可改 NATURE COATING，但搭配底漆避免遮蓋性不佳 (RMK00163) . ★品檢注意！JIS&CNS 訂單必須每滿50噸一定要再做一次TEST (RMK00259) . 【捲取】注意！本單為直立式包裝。禁用STAGGER捲取送包裝！送RCL重處理例外。 (RMK00512) . 【PMT】1.2.CC2計算完後面漆每個ZONE 爐溫各降8℃為最終爐溫 (RMK00568) . 【PMT】1.3.CC2因爐溫各降8℃為最終爐溫，請股長於TEST時 確實量測板溫 (RMK00568) . 【PMT】1.4.若發現PMT不足，請上調ZONE溫度並回饋工程師 (RMK00568) . 【PMT】1.5.品檢注意！因標準PMT有下修請注意MEK測試 (RMK00568) . 【PMT】1.6.厚板少生產，請領班量測板溫並記錄之 (RMK00568) | 訂單:2506DFD067/001 CC2 <生產備註> 事項如下 . 【專案負責人】RD 何冠霆 (RMK-E_CHIN) . 12. ※業務特殊要求：煩請先安排生產一顆約2700KG鋼捲供客戶測試,待測試通過後再繼續完成後續鋼捲生產。 (RMK-E_CHIN) . 11. 請勿堆疊(紅色標籤) (RMK-E_CHIN) . 10. CC2若生產過程有T/L打開的情形, 務必通知品檢做紀錄, 必須經過切除或重整後才能放行。 (RMK-E_CHIN) . 9. 外觀(板面顆粒...等)請參照「松下洗衣機外殼PCM」管制標準放行。震動輥痕: 只能允許動態極輕微/靜態目視無感之程度(參照客戶簽認之限度樣本)。 (RMK-E_CHIN) . 8. 正面塗佈量目標290±10 (避免光澤異常與目視色差)，客戶無要求管制膜厚，正面/背面總塗佈量≧80%可放行。 (RMK-E_CHIN) . 7. 出口品檢項目：加做「應變痕測試」: 衝艾克森6mm觀察平板處有無應變痕 (判定參考缺陷樣本), 以及維持測試 fluting test，頻率: 1次/母鋼。 (RMK-E_CHIN) . 6. 正面漆含骨材，收捲請增加張力，使用高強度紙套筒(18mm代碼E). (RMK-E_CHIN) . 5. 此排程需要 Fluting Test ,張力整平機伸長率須設定0.04～0.06%。 (RMK-E_CHIN) . 4. 背面漆：7Y9A12使用CPH #50μ濾心+ #250鐵濾網，為避免繩紋 底漆(1PU114) R塗裝 / 背面漆(7Y9A12) R塗裝， Thinner 為No 2B。 (RMK-E_CHIN) . 3. 正面漆：RYE931(Rough) 為避免繩紋採R塗裝，Thinner 為N-451，使用不銹鋼濾網 (#32 mesh)，PMT為230±10℃。 (RMK-E_CHIN) . 2. 底漆：1PU114，使用CP#75μ濾心，R塗裝。 (RMK-E_CHIN) . 1. 線速度40mpm，GI底材請使用表調。 (RMK-E_CHIN) . 冷軋厚度 > 0.8mm 內圈須插入二張瓦楞紙,防止端板印痕.客戶為益大時不可加瓦楞紙 (RMK00059) . 1.本單若塗裝背面漆一律改為REVERSE COATING 例外訂單如下敘述 (RMK00163) . 2.例外訂單為R字頭超低光澤與PVDF (＞25μ)，背面漆可改 NATURE COATING，但搭配底漆避免遮蓋性不佳 (RMK00163) . 20120627晨會決議 CC2生產 PPGI 時請使用表調 (RMK00191) . ★品檢注意！JIS&CNS 訂單必須每滿50噸一定要再做一次TEST (RMK00259) . 【捲取】注意！本單為直立式包裝。禁用STAGGER捲取送包裝！送RCL重處理例外。 (RMK00512) . 【PMT】1.2.CC2計算完後面漆每個ZONE 爐溫各降8℃為最終爐溫 (RMK00568) . 【PMT】1.3.CC2因爐溫各降8℃為最終爐溫，請股長於TEST時 確實量測板溫 (RMK00568) . 【PMT】1.4.若發現PMT不足，請上調ZONE溫度並回饋工程師 (RMK00568) . 【PMT】1.5.品檢注意！因標準PMT有下修請注意MEK測試 (RMK00568) . 【PMT】1.6.厚板少生產，請領班量測板溫並記錄之 (RMK00568) | 訂單:2506DFD067/001 RCL <生產備註> 事項如下 . 冷軋厚度 > 0.8mm 內圈須插入二張瓦楞紙,防止端板印痕.客戶為益大時不可加瓦楞紙 (RMK00059) . 【捲取】注意！本單為直立式包裝。禁用STAGGER捲取送包裝！送RCL重處理例外。 (RMK00512) | 訂單:2506DFD067/001 CCPK 無 <生產備註> 事項 | 訂單:2506DFD067/001 CGQC <品檢備註> 事項如下 . 本單於烤漆正背面都塗裝正面漆，因此鍍鋅請管制背面表面品質比照正面 (RMK00363) . 【★鍍層量管制★】若鍍層大於120g/m2，需進行通報與切除 (RMK00695) | 訂單:2506DFD067/001 CCQC <品檢備註> 事項如下 . 冷軋厚度 > 0.8mm 內圈須插入二張瓦楞紙,防止端板印痕.客戶為益大時不可加瓦楞紙 (RMK00059) . 1.本單若塗裝背面漆一律改為REVERSE COATING 例外訂單如下敘述 (RMK00163) . 2.例外訂單為R字頭超低光澤與PVDF (＞25μ)，背面漆可改 NATURE COATING，但搭配底漆避免遮蓋性不佳 (RMK00163) . ★品檢注意！JIS&CNS 訂單必須每滿50噸一定要再做一次TEST (RMK00259) . 【捲取】注意！本單為直立式包裝。禁用STAGGER捲取送包裝！送RCL重處理例外。 (RMK00512) . 【PMT】1.2.CC2計算完後面漆每個ZONE 爐溫各降8℃為最終爐溫 (RMK00568) . 【PMT】1.3.CC2因爐溫各降8℃為最終爐溫，請股長於TEST時 確實量測板溫 (RMK00568) . 【PMT】1.4.若發現PMT不足，請上調ZONE溫度並回饋工程師 (RMK00568) . 【PMT】1.5.品檢注意！因標準PMT有下修請注意MEK測試 (RMK00568) . 【PMT】1.6.厚板少生產，請領班量測板溫並記錄之 (RMK00568) | 訂單:2506DFD067/001 TOL 無 <生產備註> 事項 | 1.工輥：上、下工輥 Ra: 0.5-0.8μm--同冰箱側板(烤漆底板)工輥設定。^^/CG1/CG2/ <<.E_CHIN 2025/06/30 08:46.>> 2. NOZZLE熱風溫度280℃以上，NOZZLE GAP愈小且風壓愈小越好^^/CG1/CG2/ <<.E_CHIN 2025/06/30 08:47.>> 3.客戶不允許有鋅痕(Nozzle mark)、垂紋、鋅渣、板面顆粒(鋅渣)、凹點等缺陷，其它外觀品質管制同"松下洗衣機外殼"-烤漆底板家電用途之管制標準。^^/CG1/CG2/ <<.E_CHIN 2025/06/30 08:47.>> 4. SKP伸長率≧2.0%，T/L伸長率≧0.20%。^^/CG1/CG2/ <<.E_CHIN 2025/06/30 08:47.>> 5.鍍層量管制 ≦120 g/m2。^^/CG1/CG2/ <<.E_CHIN 2025/06/30 08:47.>> 1. 線速度40mpm，GI底材請使用表調。^^/CC1/CC2/ <<.E_CHIN 2025/06/30 08:48.>> 2. 底漆：1PU114，使用CP#75μ濾心，R塗裝。^^/CC1/CC2/ <<.E_CHIN 2025/06/30 08:48.>> 3. 正面漆：RYE931(Rough) 為避免繩紋採R塗裝，Thinner 為N-451，使用不銹鋼濾網 (#32 mesh)，PMT為230±10℃。^^/CC1/CC2/ <<.E_CHIN 2025/06/30 08:48.>> 4. 背面漆：7Y9A12使用CPH #50μ濾心+ #250鐵濾網，為避免繩紋 底漆(1PU114) R塗裝 / 背面漆(7Y9A12) R塗裝， Thinner 為No 2B。^^/CC1/CC2/ <<.E_CHIN 2025/06/30 08:48.>> 5. 此排程需要 Fluting Test ,張力整平機伸長率須設定0.04～0.06%。^^/CC1/CC2/ <<.E_CHIN 2025/06/30 08:49.>> 6. 正面漆含骨材，收捲請增加張力，使用高強度紙套筒(18mm代碼E).^^/CC1/CC2/ <<.E_CHIN 2025/06/30 08:49.>> 7. 出口品檢項目：加做「應變痕測試」: 衝艾克森6mm觀察平板處有無應變痕 (判定參考缺陷樣本), 以及維持測試 fluting test，頻率: 1次/母鋼。^^/CC1/CC2/ <<.E_CHIN 2025/06/30 08:49.>> 8. 正面塗佈量目標290±10 (避免光澤異常與目視色差)，客戶無要求管制膜厚，正面/背面總塗佈量≧80%可放行。^^/CC1/CC2/ <<.E_CHIN 2025/06/30 08:50.>> 9. 外觀(板面顆粒...等)請參照「松下洗衣機外殼PCM」管制標準放行。震動輥痕: 只能允許動態極輕微/靜態目視無感之程度(參照客戶簽認之限度樣本)。^^/CC1/CC2/ <<.E_CHIN 2025/06/30 08:50.>> 10. CC2若生產過程有T/L打開的情形, 務必通知品檢做紀錄, 必須經過切除或重整後才能放行。^^/CC1/CC2/ <<.E_CHIN 2025/06/30 08:50.>> 11. 請勿堆疊(紅色標籤)^^/CC1/CC2/MKT/ <<.E_CHIN 2025/06/30 08:51.>> 12. ※業務特殊要求：煩請先安排生產一顆約2700KG鋼捲供客戶測試,待測試通過後再繼續完成後續鋼捲生產。^^/CC1/CC2/ <<.E_CHIN 2025/06/30 08:51.>> 【專案負責人】RD 何冠霆^^/CPL/CR1/CR2/CG1/CG2/CC1/CC2/ <<.E_CHIN 2025/06/30 08:52.>> 【CR 線別】比照2412DFD038/001所以指定CR1^^/CR1/CR2/CG1/CG2/ <<.E_CHIN 2025/06/30 08:55.>> | 訂單 2506DFD067/001 修改記錄如下: 20250623 16:38:49 (24020) 退火碼: >> S1, 用途碼: >> CIR029, 背面標示: >> S000, 訂單背面顏色(五碼): >> 7Y9A1, 背面漆膜厚: >> NOM, 背面漆塗漆型式幾塗幾烤: >> 2, 鉻酸鹽: >> Z, 訂單厚度: >> 0.8, 訂單重: >> 15, 重量容許率(下限): >> 10, 重量容許率(上限): >> 10, 訂單寬度: >> 740, 鍍製方式: >> BC, 鋼捲內徑: >> 508, 鋼捲下限重: >> 2.5, 鋼捲上限重: >> 3.5, 壓花條件碼: >> -, 表面花紋: >> Z, 綠色識別碼: >> -, 印刷輥號: >> -, 產品代碼: >> PPGI, 皮膜碼: >> -, 單位別: >> M, 油品種類: >> Z, 塗油量: >> Z, 包裝代碼: >> D7 , 保護膜碼: >> -, 客戶試片取樣型式: >> -, 調質碼: >> S, 套筒碼: >> E , 規格: >> CGCC-10, 製造標準: >> CNS, 表面處理劑種類: >> Z, 表面處理劑塗佈量: >> Z, 伸長率測試: >> Y, 硬度測試碼: >> Y, 抗拉強度測試: >> Y, 降伏強度測試: >> Y, 厚度變異: >> 0, 訂單正面顏色(五碼): >> RYE93, 正面漆膜厚: >> 25, 正面漆塗漆型式幾塗幾烤: >> 2, 修邊碼: >> Y, 重量碼: >> AW, 鋼捲捲向: >> O, 鍍層碼: >> Z08, | *:
PPGI | 2506DFD068/001 | 1. ●依旭台背面（正面漆塗料）發泡黏著性不佳（CC250503），要確認背面是否要發泡● (OFP00739)-{.不符.} 2. 表面非平整之色碼解捲易變形需強制業務使用鋼套桶 ( 垃圾桶用E、網紋漆套桶用C ) (正面色碼:RYE922, 套筒碼:E 不符)(OFP00048)-{.不符.} | 1. 因機械性質與加工成型問題, HRD3材質其軋延率需≧70% (OFP00143)-{.不符.} | 1. 方針管制之特殊產品，請設定訂單追蹤以利確實掌握每批生產情況，滾動調整。 (OFP00142)-{.不符.} 2. 因機械性質與加工成型問題, HRD3材質其軋延率需≧70% (OFP00143)-{.不符.} 3. DQ 料針對 JIS CNS SYSCO 底材規格請重算重抓提醒 (OFP00346)-{.不符.} 4. 【提醒】！本單為直立式包裝，嚴禁鍍鋅或烤漆後以STAGGER捲取 (OFP00451)-{.不符.} 5. ★厚度0.9以下DQ CR1修邊寬度+9,CR2修邊寬度+8MM；厚度0.9以上(含)CR1:CR2= +8 :+7.5->重審記得改★ (OFP00527)-{.不符.} 6. ●依旭台背面（正面漆塗料）發泡黏著性不佳（CC250503），要確認背面是否要發泡● (OFP00739)-{.不符.} 7. 用途別對應選配碼不符 (用途碼:CIR029, 選配碼:- 不符)(OFP00030)-{.不符.} 8. 表面非平整之色碼解捲易變形需強制業務使用鋼套桶 ( 垃圾桶用E、網紋漆套桶用C ) (正面色碼:RYE922, 套筒碼:E 不符)(OFP00048)-{.不符.} | 訂單:2506DFD068/001 CPL <生產備註> 事項如下 . 3. 線速度維持100mpm生產，避免板偏造成修邊大小邊的狀況。 (RMK-E_CHIN) . 2.修邊刀換刀之後，排在前5顆左右生產，注意修邊刀的間隙調整 (RMK-E_CHIN) . 1.指定HRD3熱軋原料。 (RMK-E_CHIN) . 此規格為 HRD3/HRD3N 熱軋原料,請 CPL 注意修邊狀況. (RMK00042) . 請CPL確認修邊寬度, 如超過熱軋寬度則降速生產, 以防止板偏殘剪與局部未修邊. (RMK00189) . 除HGI/ HGL 訂單邊緣不噴油. 其餘皆側緣噴油 (RMK00285) . HRD3系列材質(HRD3M, HRD3N等)，請CPL出口協助取板，每張排程取1片(30公分x全寬)-搭接鋼捲除外，謝謝! (RMK00582) | 訂單:2506DFD068/001 CR1 <生產備註> 事項如下 . 1. 軋延最末 3 Pass降速到500mpm生產，降低鋸齒邊發生機率。 (RMK-E_CHIN) . 生產材質為DQ料,MILL可生產為小邊波, 但CGL不接受大邊波與中波.-請注意! (RMK00042) . DQ 產品 冷軋產出寬度 , 超寬 ≦ 3 mm 時請寫品質通報單後放行 (RMK00042) . 每組工輥生產之第一顆鋼捲, 檢查振動輥痕或砂輪痕 (RMK00307) . 軋延 DQ 材質鋼捲時，每 PASS 線速度最大 600 mpm (降低邊緣鋸齒狀程度) (RMK00385) | 訂單:2506DFD068/001 CR2 <生產備註> 事項如下 . 1. 軋延最末 3 Pass降速到500mpm生產，降低鋸齒邊發生機率。 (RMK-E_CHIN) . 生產材質為DQ料,MILL可生產為小邊波, 但CGL不接受大邊波與中波.-請注意! (RMK00042) . DQ 產品 冷軋產出寬度 , 超寬 ≦ 3 mm 時請寫品質通報單後放行 (RMK00042) . 每組工輥生產之第一顆鋼捲, 檢查振動輥痕或砂輪痕 (RMK00307) . 軋延 DQ 材質鋼捲時，每 PASS 線速度最大 600 mpm (降低邊緣鋸齒狀程度) (RMK00385) | 訂單:2506DFD068/001 CG1 <生產備註> 事項如下 . 4.鍍層量管制≦120 g/m2。 (RMK-E_CHIN) . 3. 客戶不允許有鋅痕(Nozzle mark)、垂紋、鋅渣、板面顆粒(鋅渣)、凹點等缺陷，其它外觀品質管制同"松下洗衣機外殼"-烤漆底板家電用途之管制標準。 (RMK-E_CHIN) . 2. NOZZLE熱風溫度280℃以上，NOZZLE GAP愈小且風壓愈小越好 (RMK-E_CHIN) . 1. 工輥：上、下工輥 Ra: 0.5-0.8μm--同冰箱側板(烤漆底板)工輥設定。 (RMK-E_CHIN) . 本單於烤漆正背面都塗裝正面漆，因此鍍鋅請管制背面表面品質比照正面 (RMK00363) . 【★鍍層量管制★】若鍍層大於120g/m2，需進行通報與切除 (RMK00695) | 訂單:2506DFD068/001 CG2 <生產備註> 事項如下 . 4.鍍層量管制≦120 g/m2。 (RMK-E_CHIN) . 3. 客戶不允許有鋅痕(Nozzle mark)、垂紋、鋅渣、板面顆粒(鋅渣)、凹點等缺陷，其它外觀品質管制同"松下洗衣機外殼"-烤漆底板家電用途之管制標準。 (RMK-E_CHIN) . 2. NOZZLE熱風溫度280℃以上，NOZZLE GAP愈小且風壓愈小越好 (RMK-E_CHIN) . 1. 工輥：上、下工輥 Ra: 0.5-0.8μm--同冰箱側板(烤漆底板)工輥設定。 (RMK-E_CHIN) . 本單於烤漆正背面都塗裝正面漆，因此鍍鋅請管制背面表面品質比照正面 (RMK00363) . 【★鍍層量管制★】若鍍層大於120g/m2，需進行通報與切除 (RMK00695) | 訂單:2506DFD068/001 CC1 <生產備註> 事項如下 . 11. 請勿堆疊(紅色標籤) (RMK-E_CHIN) . 10. CC2若生產過程有T/L打開的情形, 務必通知品檢做紀錄, 必須經過切除或重整後才能放行。 (RMK-E_CHIN) . 9. 外觀(板面顆粒...等)請參照「松下洗衣機外殼PCM」管制標準放行。震動輥痕: 只能允許動態極輕微/靜態目視無感之程度(參照客戶簽認之限度樣本)。 (RMK-E_CHIN) . 8. 正面面漆塗佈量目標290±10 (避免光澤異常與目視色差)，客戶無要求管制膜厚，正面/背面總塗佈量≧80%可放行。 (RMK-E_CHIN) . 7. 出口品檢項目：加做「應變痕測試」: 衝艾克森6mm觀察平板處有無應變痕(判定參考缺陷樣本), 以及維持測試 fluting test，頻率: 1次/母鋼。 (RMK-E_CHIN) . 6. 正面漆含骨材，收捲請增加張力，使用高強度紙套筒(18mm代碼E). (RMK-E_CHIN) . 5. 此排程需要 Fluting Test ,張力整平機伸長率須設定0.04～0.06%。 (RMK-E_CHIN) . 4. 背面漆：7Y9A12使用CPH #50μ濾心+ #250鐵濾網，為避免繩紋 底漆(1PU114) R塗裝 / 背面漆(7Y9A12) R塗裝， Thinner 為No 2B。 (RMK-E_CHIN) . 3. 正面漆：RYE922(Rough) 為避免繩紋採R塗裝，Thinner 為No 2B，使用不銹鋼濾網 (#32 mesh)，PMT為230±10℃。 (RMK-E_CHIN) . 2. 底漆：1PU114，使用CP#75μ濾心，R塗裝。 (RMK-E_CHIN) . 1. 線速度50mpm，GI底材請使用表調。 (RMK-E_CHIN) . 1.本單若塗裝背面漆一律改為REVERSE COATING 例外訂單如下敘述 (RMK00163) . 2.例外訂單為R字頭超低光澤與PVDF (＞25μ)，背面漆可改 NATURE COATING，但搭配底漆避免遮蓋性不佳 (RMK00163) . ★品檢注意！JIS&CNS 訂單必須每滿50噸一定要再做一次TEST (RMK00259) . 【捲取】注意！本單為直立式包裝。禁用STAGGER捲取送包裝！送RCL重處理例外。 (RMK00512) | 訂單:2506DFD068/001 CC2 <生產備註> 事項如下 . 11. 請勿堆疊(紅色標籤) (RMK-E_CHIN) . 10. CC2若生產過程有T/L打開的情形, 務必通知品檢做紀錄, 必須經過切除或重整後才能放行。 (RMK-E_CHIN) . 9. 外觀(板面顆粒...等)請參照「松下洗衣機外殼PCM」管制標準放行。震動輥痕: 只能允許動態極輕微/靜態目視無感之程度(參照客戶簽認之限度樣本)。 (RMK-E_CHIN) . 8. 正面面漆塗佈量目標290±10 (避免光澤異常與目視色差)，客戶無要求管制膜厚，正面/背面總塗佈量≧80%可放行。 (RMK-E_CHIN) . 7. 出口品檢項目：加做「應變痕測試」: 衝艾克森6mm觀察平板處有無應變痕(判定參考缺陷樣本), 以及維持測試 fluting test，頻率: 1次/母鋼。 (RMK-E_CHIN) . 6. 正面漆含骨材，收捲請增加張力，使用高強度紙套筒(18mm代碼E). (RMK-E_CHIN) . 5. 此排程需要 Fluting Test ,張力整平機伸長率須設定0.04～0.06%。 (RMK-E_CHIN) . 4. 背面漆：7Y9A12使用CPH #50μ濾心+ #250鐵濾網，為避免繩紋 底漆(1PU114) R塗裝 / 背面漆(7Y9A12) R塗裝， Thinner 為No 2B。 (RMK-E_CHIN) . 3. 正面漆：RYE922(Rough) 為避免繩紋採R塗裝，Thinner 為No 2B，使用不銹鋼濾網 (#32 mesh)，PMT為230±10℃。 (RMK-E_CHIN) . 2. 底漆：1PU114，使用CP#75μ濾心，R塗裝。 (RMK-E_CHIN) . 1. 線速度50mpm，GI底材請使用表調。 (RMK-E_CHIN) . 1.本單若塗裝背面漆一律改為REVERSE COATING 例外訂單如下敘述 (RMK00163) . 2.例外訂單為R字頭超低光澤與PVDF (＞25μ)，背面漆可改 NATURE COATING，但搭配底漆避免遮蓋性不佳 (RMK00163) . 20120627晨會決議 CC2生產 PPGI 時請使用表調 (RMK00191) . ★品檢注意！JIS&CNS 訂單必須每滿50噸一定要再做一次TEST (RMK00259) . 【捲取】注意！本單為直立式包裝。禁用STAGGER捲取送包裝！送RCL重處理例外。 (RMK00512) | 訂單:2506DFD068/001 RCL <生產備註> 事項如下 . 【捲取】注意！本單為直立式包裝。禁用STAGGER捲取送包裝！送RCL重處理例外。 (RMK00512) | 訂單:2506DFD068/001 CCPK 無 <生產備註> 事項 | 訂單:2506DFD068/001 CGQC <品檢備註> 事項如下 . 本單於烤漆正背面都塗裝正面漆，因此鍍鋅請管制背面表面品質比照正面 (RMK00363) . 【★鍍層量管制★】若鍍層大於120g/m2，需進行通報與切除 (RMK00695) | 訂單:2506DFD068/001 CCQC <品檢備註> 事項如下 . 8. 正面面漆塗佈量目標290±10 (避免光澤異常與目視色差)，客戶無要求管制膜厚，正面/背面總塗佈量≧80%可放行。 (RMK-E_CHIN) . 7. 出口品檢項目：加做「應變痕測試」: 衝艾克森6mm觀察平板處有無應變痕(判定參考缺陷樣本), 以及維持測試 fluting test，頻率: 1次/母鋼。 (RMK-E_CHIN) . 1.本單若塗裝背面漆一律改為REVERSE COATING 例外訂單如下敘述 (RMK00163) . 2.例外訂單為R字頭超低光澤與PVDF (＞25μ)，背面漆可改 NATURE COATING，但搭配底漆避免遮蓋性不佳 (RMK00163) . ★品檢注意！JIS&CNS 訂單必須每滿50噸一定要再做一次TEST (RMK00259) . 【捲取】注意！本單為直立式包裝。禁用STAGGER捲取送包裝！送RCL重處理例外。 (RMK00512) | 訂單:2506DFD068/001 TOL 無 <生產備註> 事項 | 1.指定HRD3熱軋原料。^^/CPL/ <<.E_CHIN 2025/06/26 14:15.>> 2.修邊刀換刀之後，排在前5顆左右生產，注意修邊刀的間隙調整^^/CPL/ <<.E_CHIN 2025/06/26 14:15.>> 3. 線速度維持100mpm生產，避免板偏造成修邊大小邊的狀況。^^/CPL/ <<.E_CHIN 2025/06/26 14:15.>> 1. 軋延最末 3 Pass降速到500mpm生產，降低鋸齒邊發生機率。^^/CR1/CR2/ <<.E_CHIN 2025/06/26 14:15.>> 1. 工輥：上、下工輥 Ra: 0.5-0.8μm--同冰箱側板(烤漆底板)工輥設定。^^/CG1/CG2/ <<.E_CHIN 2025/06/26 14:29.>> 2. NOZZLE熱風溫度280℃以上，NOZZLE GAP愈小且風壓愈小越好^^/CG1/CG2/ <<.E_CHIN 2025/06/26 14:29.>> 3. 客戶不允許有鋅痕(Nozzle mark)、垂紋、鋅渣、板面顆粒(鋅渣)、凹點等缺陷，其它外觀品質管制同"松下洗衣機外殼"-烤漆底板家電用途之管制標準。^^/CG1/CG2/ <<.E_CHIN 2025/06/26 14:29.>> 4.鍍層量管制≦120 g/m2。^^/CG1/CG2/ <<.E_CHIN 2025/06/26 14:29.>> 1. 線速度50mpm，GI底材請使用表調。^^/CC1/CC2/ <<.E_CHIN 2025/06/26 14:32.>> 2. 底漆：1PU114，使用CP#75μ濾心，R塗裝。^^/CC1/CC2/ <<.E_CHIN 2025/06/26 14:32.>> 3. 正面漆：RYE922(Rough) 為避免繩紋採R塗裝，Thinner 為No 2B，使用不銹鋼濾網 (#32 mesh)，PMT為230±10℃。^^/CC1/CC2/ <<.E_CHIN 2025/06/26 14:33.>> 4. 背面漆：7Y9A12使用CPH #50μ濾心+ #250鐵濾網，為避免繩紋 底漆(1PU114) R塗裝 / 背面漆(7Y9A12) R塗裝， Thinner 為No 2B。^^/CC1/CC2/ <<.E_CHIN 2025/06/26 14:35.>> 5. 此排程需要 Fluting Test ,張力整平機伸長率須設定0.04～0.06%。^^/CC1/CC2/ <<.E_CHIN 2025/06/26 14:35.>> 6. 正面漆含骨材，收捲請增加張力，使用高強度紙套筒(18mm代碼E).^^/CC1/CC2/ <<.E_CHIN 2025/06/26 14:37.>> 7. 出口品檢項目：加做「應變痕測試」: 衝艾克森6mm觀察平板處有無應變痕(判定參考缺陷樣本), 以及維持測試 fluting test，頻率: 1次/母鋼。^^/CC1/CC2/CCQC/ <<.E_CHIN 2025/06/26 14:37.>> 8. 正面面漆塗佈量目標290±10 (避免光澤異常與目視色差)，客戶無要求管制膜厚，正面/背面總塗佈量≧80%可放行。^^/CC1/CC2/CCQC/ <<.E_CHIN 2025/06/26 14:38.>> 9. 外觀(板面顆粒...等)請參照「松下洗衣機外殼PCM」管制標準放行。震動輥痕: 只能允許動態極輕微/靜態目視無感之程度(參照客戶簽認之限度樣本)。^^/CC1/CC2/ <<.E_CHIN 2025/06/26 14:39.>> 10. CC2若生產過程有T/L打開的情形, 務必通知品檢做紀錄, 必須經過切除或重整後才能放行。^^/CC1/CC2/ <<.E_CHIN 2025/06/26 14:39.>> 11. 請勿堆疊(紅色標籤)^^/CC1/CC2/MKT/ <<.E_CHIN 2025/06/26 14:40.>> | 訂單 2506DFD068/001 修改記錄如下: 20250623 16:59:29 (25028) 退火碼: >> D3, 用途碼: >> CIR029, 背面標示: >> S000, 訂單背面顏色(五碼): >> 7Y9A1, 背面漆膜厚: >> NOM, 背面漆塗漆型式幾塗幾烤: >> 2, 鉻酸鹽: >> Z, 訂單厚度: >> 0.526, 訂單重: >> 20, 重量容許率(下限): >> 10, 重量容許率(上限): >> 10, 訂單寬度: >> 1216, 鍍製方式: >> BC, 鋼捲內徑: >> 508, 鋼捲下限重: >> 2.5, 鋼捲上限重: >> 3.5, 壓花條件碼: >> -, 表面花紋: >> Z, 綠色識別碼: >> -, 印刷輥號: >> -, 產品代碼: >> PPGI, 皮膜碼: >> -, 單位別: >> M, 油品種類: >> Z, 塗油量: >> Z, 包裝代碼: >> D7 , 保護膜碼: >> -, 客戶試片取樣型式: >> -, 調質碼: >> S, 套筒碼: >> E , 規格: >> CGCD1-10, 製造標準: >> CNS, 表面處理劑種類: >> Z, 表面處理劑塗佈量: >> Z, 伸長率測試: >> Y, 硬度測試碼: >> Y, 抗拉強度測試: >> Y, 降伏強度測試: >> Y, 厚度變異: >> 0, 訂單正面顏色(五碼): >> RYE92, 正面漆膜厚: >> 25, 正面漆塗漆型式幾塗幾烤: >> 2, 修邊碼: >> Y, 重量碼: >> AW, 鋼捲捲向: >> O, 鍍層碼: >> Z08, | *:
PPGI | 2506DFD068/002 | 1. ●依旭台背面（正面漆塗料）發泡黏著性不佳（CC250503），要確認背面是否要發泡● (OFP00739)-{.不符.} | 1. 因機械性質與加工成型問題, HRD3材質其軋延率需≧70% (OFP00143)-{.不符.} | 1. 方針管制之特殊產品，請設定訂單追蹤以利確實掌握每批生產情況，滾動調整。 (OFP00142)-{.不符.} 2. 因機械性質與加工成型問題, HRD3材質其軋延率需≧70% (OFP00143)-{.不符.} 3. DQ 料針對 JIS CNS SYSCO 底材規格請重算重抓提醒 (OFP00346)-{.不符.} 4. 高光新增備註（適用非直立式包裝）：請出口每顆鋼捲貼紅色 " 禁止疊放 " 貼紙，如果有套桶S最多2層 (OFP00366)-{.不符.} 5. 【提醒】！本單為直立式包裝，嚴禁鍍鋅或烤漆後以STAGGER捲取 (OFP00451)-{.不符.} 6. DQ CR1修邊寬度+10MM,CR2修邊寬度+9MM (OFP00681)-{.不符.} 7. ●依旭台背面（正面漆塗料）發泡黏著性不佳（CC250503），要確認背面是否要發泡● (OFP00739)-{.不符.} 8. 用途別對應選配碼不符 (用途碼:CIR029, 選配碼:- 不符)(OFP00030)-{.不符.} | 訂單:2506DFD068/002 CPL <生產備註> 事項如下 . 3. 線速度維持100mpm生產，避免板偏造成修邊大小邊的狀況。 (RMK-E_CHIN) . 2. 修邊刀換刀之後，排在前5顆左右生產，注意修邊刀的間隙調整。 (RMK-E_CHIN) . 1. 指定HRD3熱軋原料。 (RMK-E_CHIN) . 此規格為 HRD3/HRD3N 熱軋原料,請 CPL 注意修邊狀況. (RMK00042) . 本單為烤漆背面大於等於25μ塗裝，軋延後不允許毛邊，請CPL注意修邊狀況 (RMK00124) . 【邊緣品質】此為烤漆背面25μ訂單，請加強檢視鋼捲：邊緣殘剪、側緣鋅渣或毛邊，因為會導致烤漆背面漆轉印正面 (RMK00126) . 請CPL確認修邊寬度, 如超過熱軋寬度則降速生產, 以防止板偏殘剪與局部未修邊. (RMK00189) . 除HGI/ HGL 訂單邊緣不噴油. 其餘皆側緣噴油 (RMK00285) . HRD3系列材質(HRD3M, HRD3N等)，請CPL出口協助取板，每張排程取1片(30公分x全寬)-搭接鋼捲除外，謝謝! (RMK00582) | 訂單:2506DFD068/002 CR1 <生產備註> 事項如下 . 1. 軋延最末 3 Pass降速到500mpm生產，降低鋸齒邊發生機率。 (RMK-E_CHIN) . 生產材質為DQ料,MILL可生產為小邊波, 但CGL不接受大邊波與中波.-請注意! (RMK00042) . DQ 產品 冷軋產出寬度 , 超寬 ≦ 3 mm 時請寫品質通報單後放行 (RMK00042) . 【邊緣品質】此為烤漆背面25μ訂單，請加強檢視鋼捲：邊緣殘剪、側緣鋅渣或毛邊，因為會導致烤漆背面漆轉印正面 (RMK00126) . 每組工輥生產之第一顆鋼捲, 檢查振動輥痕或砂輪痕 (RMK00307) . 軋延 DQ 材質鋼捲時，每 PASS 線速度最大 600 mpm (降低邊緣鋸齒狀程度) (RMK00385) | 訂單:2506DFD068/002 CR2 <生產備註> 事項如下 . 1. 軋延最末 3 Pass降速到500mpm生產，降低鋸齒邊發生機率。 (RMK-E_CHIN) . 生產材質為DQ料,MILL可生產為小邊波, 但CGL不接受大邊波與中波.-請注意! (RMK00042) . DQ 產品 冷軋產出寬度 , 超寬 ≦ 3 mm 時請寫品質通報單後放行 (RMK00042) . 【邊緣品質】此為烤漆背面25μ訂單，請加強檢視鋼捲：邊緣殘剪、側緣鋅渣或毛邊，因為會導致烤漆背面漆轉印正面 (RMK00126) . 每組工輥生產之第一顆鋼捲, 檢查振動輥痕或砂輪痕 (RMK00307) . 軋延 DQ 材質鋼捲時，每 PASS 線速度最大 600 mpm (降低邊緣鋸齒狀程度) (RMK00385) | 訂單:2506DFD068/002 CG1 <生產備註> 事項如下 . 3. 鍍層量管制 ? 120 g/m2。 (RMK-E_CHIN) . 2. 客戶不允許有鋅痕(Nozzle mark)、垂紋、鋅渣、板面顆粒(鋅渣)、凹點等缺陷，其它外觀品質管制同"松下洗衣機外殼"-烤漆底板家電用途之管制標準。 (RMK-E_CHIN) . 1. 工輥：上、下工輥Ra: 0.5-0.8μm--同冰箱側板(烤漆底板)工輥設定。 (RMK-E_CHIN) . 【邊緣品質】此為烤漆背面25μ訂單，請加強檢視鋼捲：邊緣殘剪、側緣鋅渣或毛邊，因為會導致烤漆背面漆轉印正面 (RMK00126) . 本單於烤漆正背面都塗裝正面漆，因此鍍鋅請管制背面表面品質比照正面 (RMK00363) . 【★鍍層量管制★】若鍍層大於120g/m2，需進行通報與切除 (RMK00695) | 訂單:2506DFD068/002 CG2 <生產備註> 事項如下 . 3. 鍍層量管制 ? 120 g/m2。 (RMK-E_CHIN) . 2. 客戶不允許有鋅痕(Nozzle mark)、垂紋、鋅渣、板面顆粒(鋅渣)、凹點等缺陷，其它外觀品質管制同"松下洗衣機外殼"-烤漆底板家電用途之管制標準。 (RMK-E_CHIN) . 1. 工輥：上、下工輥Ra: 0.5-0.8μm--同冰箱側板(烤漆底板)工輥設定。 (RMK-E_CHIN) . 【邊緣品質】此為烤漆背面25μ訂單，請加強檢視鋼捲：邊緣殘剪、側緣鋅渣或毛邊，因為會導致烤漆背面漆轉印正面 (RMK00126) . 本單於烤漆正背面都塗裝正面漆，因此鍍鋅請管制背面表面品質比照正面 (RMK00363) . 【★鍍層量管制★】若鍍層大於120g/m2，需進行通報與切除 (RMK00695) | 訂單:2506DFD068/002 CC1 <生產備註> 事項如下 . 13. 請勿堆疊(紅色標籤) (RMK-E_CHIN) . 12. 客戶要求每一顆分切鋼捲的重量需要相當重，因分條用途有桶身、桶蓋、配件...等，若重量相差太多，則客戶分條使用上會難以分配，請現場分切時格外留意。 (RMK-E_CHIN) . 11. CC2若生產過程有T/L打開的情形, 務必通知品檢做紀錄, 必須經過切除或重整後才能放行。 (RMK-E_CHIN) . 10. 外觀(板面顆粒...等)請參照「松下洗衣機外殼PCM」管制標準放行。 (RMK-E_CHIN) . 9. 客戶無要求管制膜厚，正面/背面之塗佈量≧80% TSD可放行。 (RMK-E_CHIN) . 8. 出口品檢項目：加做「應變痕測試」: 衝艾克森6mm觀察平板處有無應變痕(判定參考缺陷樣本), 以及維持測試 fluting test，頻率: 1次/母鋼。 (RMK-E_CHIN) . 7. 正/背面高光澤，收捲請使用高光澤張力設定4.5，使用高強度紙套筒(18mm代碼E) (RMK-E_CHIN) . 6. 此排程需要 Fluting Test ,張力整平機伸長率須設定0.04～0.06%。 (RMK-E_CHIN) . 5. 背面漆: 顏色與正面漆相同，底漆與背漆的濾網設定同正面漆，底漆R塗裝/背漆R塗裝 (避免繩紋)。 (RMK-E_CHIN) . 4. 面漆:AW4214採wet-on-wet(避免繩紋),Thinner=CB5203,黏度 35~40秒,使用CPH #50μ濾心+#250鐵濾網,PMT為241±10℃。 (RMK-E_CHIN) . 3. 底漆：1PUF14 Thinner為CB5203，使用CP#75μ濾心 + #250鐵濾網，R塗裝，PMT為232±10℃。 (RMK-E_CHIN) . 2. 線速度50mpm，正面/背面顏色相同。 (RMK-E_CHIN) . 1. GI底材請使用表調。 (RMK-E_CHIN) . 此色為高光澤主操請注意捲起張力的提高查表 (RMK00122) . 【邊緣品質】此為烤漆背面25μ訂單，請加強檢視鋼捲：邊緣殘剪、側緣鋅渣或毛邊，因為會導致烤漆背面漆轉印正面 (RMK00126) . ★品檢注意！JIS&CNS 訂單必須每滿50噸一定要再做一次TEST (RMK00259) . 【捲取】注意！本單為直立式包裝。禁用STAGGER捲取送包裝！送RCL重處理例外。 (RMK00512) . 【抽氣量】白色系在CC1生產時,FINISH抽氣量請設定250,如生產中發生色差b值異常升高,請股長再加大抽氣量因應 (RMK00560) | 訂單:2506DFD068/002 CC2 <生產備註> 事項如下 . 13. 請勿堆疊(紅色標籤) (RMK-E_CHIN) . 12. 客戶要求每一顆分切鋼捲的重量需要相當重，因分條用途有桶身、桶蓋、配件...等，若重量相差太多，則客戶分條使用上會難以分配，請現場分切時格外留意。 (RMK-E_CHIN) . 11. CC2若生產過程有T/L打開的情形, 務必通知品檢做紀錄, 必須經過切除或重整後才能放行。 (RMK-E_CHIN) . 10. 外觀(板面顆粒...等)請參照「松下洗衣機外殼PCM」管制標準放行。 (RMK-E_CHIN) . 9. 客戶無要求管制膜厚，正面/背面之塗佈量≧80% TSD可放行。 (RMK-E_CHIN) . 8. 出口品檢項目：加做「應變痕測試」: 衝艾克森6mm觀察平板處有無應變痕(判定參考缺陷樣本), 以及維持測試 fluting test，頻率: 1次/母鋼。 (RMK-E_CHIN) . 7. 正/背面高光澤，收捲請使用高光澤張力設定4.5，使用高強度紙套筒(18mm代碼E) (RMK-E_CHIN) . 6. 此排程需要 Fluting Test ,張力整平機伸長率須設定0.04～0.06%。 (RMK-E_CHIN) . 5. 背面漆: 顏色與正面漆相同，底漆與背漆的濾網設定同正面漆，底漆R塗裝/背漆R塗裝 (避免繩紋)。 (RMK-E_CHIN) . 4. 面漆:AW4214採wet-on-wet(避免繩紋),Thinner=CB5203,黏度 35~40秒,使用CPH #50μ濾心+#250鐵濾網,PMT為241±10℃。 (RMK-E_CHIN) . 3. 底漆：1PUF14 Thinner為CB5203，使用CP#75μ濾心 + #250鐵濾網，R塗裝，PMT為232±10℃。 (RMK-E_CHIN) . 2. 線速度50mpm，正面/背面顏色相同。 (RMK-E_CHIN) . 1. GI底材請使用表調。 (RMK-E_CHIN) . 此色為高光澤主操請注意捲起張力的提高查表 (RMK00122) . 【邊緣品質】此為烤漆背面25μ訂單，請加強檢視鋼捲：邊緣殘剪、側緣鋅渣或毛邊，因為會導致烤漆背面漆轉印正面 (RMK00126) . 20120627晨會決議 CC2生產 PPGI 時請使用表調 (RMK00191) . ★品檢注意！JIS&CNS 訂單必須每滿50噸一定要再做一次TEST (RMK00259) . 【捲取】注意！本單為直立式包裝。禁用STAGGER捲取送包裝！送RCL重處理例外。 (RMK00512) . 【抽氣量】白色系在CC1生產時,FINISH抽氣量請設定250,如生產中發生色差b值異常升高,請股長再加大抽氣量因應 (RMK00560) | 訂單:2506DFD068/002 RCL <生產備註> 事項如下 . 【捲取】注意！本單為直立式包裝。禁用STAGGER捲取送包裝！送RCL重處理例外。 (RMK00512) | 訂單:2506DFD068/002 CCPK 無 <生產備註> 事項 | 訂單:2506DFD068/002 CGQC <品檢備註> 事項如下 . 【邊緣品質】此為烤漆背面25μ訂單，請加強檢視鋼捲：邊緣殘剪、側緣鋅渣或毛邊，因為會導致烤漆背面漆轉印正面 (RMK00126) . 本單於烤漆正背面都塗裝正面漆，因此鍍鋅請管制背面表面品質比照正面 (RMK00363) . 【★鍍層量管制★】若鍍層大於120g/m2，需進行通報與切除 (RMK00695) | 訂單:2506DFD068/002 CCQC <品檢備註> 事項如下 . 【邊緣品質】此為烤漆背面25μ訂單，請加強檢視鋼捲：邊緣殘剪、側緣鋅渣或毛邊，因為會導致烤漆背面漆轉印正面 (RMK00126) . ★品檢注意！JIS&CNS 訂單必須每滿50噸一定要再做一次TEST (RMK00259) . 【捲取】注意！本單為直立式包裝。禁用STAGGER捲取送包裝！送RCL重處理例外。 (RMK00512) | 訂單:2506DFD068/002 TOL 無 <生產備註> 事項 | 1. 指定HRD3熱軋原料。^^/CPL/ <<.E_CHIN 2025/06/26 15:02.>> 2. 修邊刀換刀之後，排在前5顆左右生產，注意修邊刀的間隙調整。^^/CPL/ <<.E_CHIN 2025/06/26 15:02.>> 3. 線速度維持100mpm生產，避免板偏造成修邊大小邊的狀況。^^/CPL/ <<.E_CHIN 2025/06/26 15:02.>> 1. 軋延最末 3 Pass降速到500mpm生產，降低鋸齒邊發生機率。^^/CR1/CR2/ <<.E_CHIN 2025/06/26 15:03.>> 1. 工輥：上、下工輥Ra: 0.5-0.8μm--同冰箱側板(烤漆底板)工輥設定。^^/CG1/CG2/ <<.E_CHIN 2025/06/26 15:03.>> 2. 客戶不允許有鋅痕(Nozzle mark)、垂紋、鋅渣、板面顆粒(鋅渣)、凹點等缺陷，其它外觀品質管制同"松下洗衣機外殼"-烤漆底板家電用途之管制標準。^^/CG1/CG2/ <<.E_CHIN 2025/06/26 15:03.>> 3. 鍍層量管制 ? 120 g/m2。^^/CG1/CG2/ <<.E_CHIN 2025/06/26 15:03.>> 1. GI底材請使用表調。^^/CC1/CC2/ <<.E_CHIN 2025/06/26 15:04.>> 2. 線速度50mpm，正面/背面顏色相同。^^/CC1/CC2/ <<.E_CHIN 2025/06/26 15:04.>> 3. 底漆：1PUF14 Thinner為CB5203，使用CP#75μ濾心 + #250鐵濾網，R塗裝，PMT為232±10℃。^^/CC1/CC2/ <<.E_CHIN 2025/06/26 15:04.>> 4. 面漆:AW4214採wet-on-wet(避免繩紋),Thinner=CB5203,黏度 35~40秒,使用CPH #50μ濾心+#250鐵濾網,PMT為241±10℃。^^/CC1/CC2/ <<.E_CHIN 2025/06/26 15:06.>> 5. 背面漆: 顏色與正面漆相同，底漆與背漆的濾網設定同正面漆，底漆R塗裝/背漆R塗裝 (避免繩紋)。^^/CC1/CC2/ <<.E_CHIN 2025/06/26 15:07.>> 6. 此排程需要 Fluting Test ,張力整平機伸長率須設定0.04～0.06%。^^/CC1/CC2/ <<.E_CHIN 2025/06/26 15:07.>> 7. 正/背面高光澤，收捲請使用高光澤張力設定4.5，使用高強度紙套筒(18mm代碼E)^^/CC1/CC2/ <<.E_CHIN 2025/06/26 15:07.>> 8. 出口品檢項目：加做「應變痕測試」: 衝艾克森6mm觀察平板處有無應變痕(判定參考缺陷樣本), 以及維持測試 fluting test，頻率: 1次/母鋼。^^/CC1/CC2/ <<.E_CHIN 2025/06/26 15:08.>> 9. 客戶無要求管制膜厚，正面/背面之塗佈量≧80% TSD可放行。^^/CC1/CC2/ <<.E_CHIN 2025/06/26 15:08.>> 10. 外觀(板面顆粒...等)請參照「松下洗衣機外殼PCM」管制標準放行。^^/CC1/CC2/ <<.E_CHIN 2025/06/26 15:08.>> 11. CC2若生產過程有T/L打開的情形, 務必通知品檢做紀錄, 必須經過切除或重整後才能放行。^^/CC1/CC2/ <<.E_CHIN 2025/06/26 15:09.>> 12. 客戶要求每一顆分切鋼捲的重量需要相當重，因分條用途有桶身、桶蓋、配件...等，若重量相差太多，則客戶分條使用上會難以分配，請現場分切時格外留意。^^/CC1/CC2/ <<.E_CHIN 2025/06/26 15:09.>> 13. 請勿堆疊(紅色標籤)^^/CC1/CC2/MKT/ <<.E_CHIN 2025/06/26 15:09.>> | 訂單 2506DFD068/002 修改記錄如下: 20250623 16:59:31 (25028) 退火碼: >> D3, 用途碼: >> CIR029, 背面標示: >> S000, 訂單背面顏色(五碼): >> AW421, 背面漆膜厚: >> 25, 背面漆塗漆型式幾塗幾烤: >> 2, 鉻酸鹽: >> Z, 訂單厚度: >> 0.426, 訂單重: >> 40, 重量容許率(下限): >> 10, 重量容許率(上限): >> 10, 訂單寬度: >> 1216, 鍍製方式: >> BC, 鋼捲內徑: >> 508, 鋼捲下限重: >> 2.5, 鋼捲上限重: >> 3.5, 壓花條件碼: >> -, 表面花紋: >> Z, 綠色識別碼: >> -, 印刷輥號: >> -, 產品代碼: >> PPGI, 皮膜碼: >> -, 單位別: >> M, 油品種類: >> Z, 塗油量: >> Z, 包裝代碼: >> D7 , 保護膜碼: >> -, 客戶試片取樣型式: >> -, 調質碼: >> S, 套筒碼: >> E , 規格: >> CGCD1-10, 製造標準: >> CNS, 表面處理劑種類: >> Z, 表面處理劑塗佈量: >> Z, 伸長率測試: >> Y, 硬度測試碼: >> Y, 抗拉強度測試: >> Y, 降伏強度測試: >> Y, 厚度變異: >> 0, 訂單正面顏色(五碼): >> AW421, 正面漆膜厚: >> 25, 正面漆塗漆型式幾塗幾烤: >> 2, 修邊碼: >> Y, 重量碼: >> AW, 鋼捲捲向: >> O, 鍍層碼: >> Z08, | *:
PPGL | 2506DFD072/001 | 1. 避免客戶下單用途別與色碼不符 (用途碼:CIA019, 正面色碼:3W3A62 不符)(OFP00029)-{.不符.} |  | 1. 用途別對應選配碼不符 (用途碼:CIA019, 選配碼:- 不符)(OFP00030)-{.不符.} | 訂單:2506DFD072/001 CPL <生產備註> 事項如下 . 除HGI/ HGL 訂單邊緣不噴油. 其餘皆側緣噴油 (RMK00285) | 訂單:2506DFD072/001 CR1 無 <生產備註> 事項 | 訂單:2506DFD072/001 CR2 無 <生產備註> 事項 | 訂單:2506DFD072/001 CG1 <生產備註> 事項如下 . 【CIA019 複合板內襯 板形管制】若無特殊要求時，複合板內襯板形管制同"屋頂" (RMK00724) | 訂單:2506DFD072/001 CG2 <生產備註> 事項如下 . 【CIA019 複合板內襯 板形管制】若無特殊要求時，複合板內襯板形管制同"屋頂" (RMK00724) | 訂單:2506DFD072/001 CC1 <生產備註> 事項如下 . 【分切長度原則】郁潔曰：平均分切四顆，每2顆為同樣米數。（因審單時無鋼捲資訊無法確認有無符合分切限重範圍） (RMK-E_CHIN) . 【分切限重】郁潔曰：1.限重4~5.3，最後一顆不依限重 (RMK-E_CHIN) . 若冷軋厚度≦0.3MM,且未加鋼套筒,請出口主操加貼"請勿堆疊"標籤 (RMK00070) . 1.本單若塗裝背面漆一律改為REVERSE COATING 例外訂單如下敘述 (RMK00163) . 2.例外訂單為R字頭超低光澤與PVDF (＞25μ)，背面漆可改 NATURE COATING，但搭配底漆避免遮蓋性不佳 (RMK00163) . 2015年發生過訴賠。請出口使用鋼套桶前請檢查焊接處，以免捲取後產生折痕 (RMK00381) . 【抽氣量】白色系在CC1生產時,FINISH抽氣量請設定250,如生產中發生色差b值異常升高,請股長再加大抽氣量因應 (RMK00560) . 【CIA019 複合板內襯 板形管制】若無特殊要求時，複合板內襯板形管制同"屋頂" (RMK00724) | 訂單:2506DFD072/001 CC2 <生產備註> 事項如下 . 【分切長度原則】郁潔曰：平均分切四顆，每2顆為同樣米數。（因審單時無鋼捲資訊無法確認有無符合分切限重範圍） (RMK-E_CHIN) . 【分切限重】郁潔曰：1.限重4~5.3，最後一顆不依限重 (RMK-E_CHIN) . 若冷軋厚度≦0.3MM,且未加鋼套筒,請出口主操加貼"請勿堆疊"標籤 (RMK00070) . 1.本單若塗裝背面漆一律改為REVERSE COATING 例外訂單如下敘述 (RMK00163) . 2.例外訂單為R字頭超低光澤與PVDF (＞25μ)，背面漆可改 NATURE COATING，但搭配底漆避免遮蓋性不佳 (RMK00163) . 2015年發生過訴賠。請出口使用鋼套桶前請檢查焊接處，以免捲取後產生折痕 (RMK00381) . 【抽氣量】白色系在CC1生產時,FINISH抽氣量請設定250,如生產中發生色差b值異常升高,請股長再加大抽氣量因應 (RMK00560) . 【CIA019 複合板內襯 板形管制】若無特殊要求時，複合板內襯板形管制同"屋頂" (RMK00724) | 訂單:2506DFD072/001 RCL 無 <生產備註> 事項 | 訂單:2506DFD072/001 CCPK 無 <生產備註> 事項 | 訂單:2506DFD072/001 CGQC <品檢備註> 事項如下 . 【CIA019 複合板內襯 板形管制】若無特殊要求時，複合板內襯板形管制同"屋頂" (RMK00724) | 訂單:2506DFD072/001 CCQC <品檢備註> 事項如下 . 【分切長度原則】郁潔曰：平均分切四顆，每2顆為同樣米數。（因審單時無鋼捲資訊無法確認有無符合分切限重範圍） (RMK-E_CHIN) . 【分切限重】郁潔曰：1.限重4~5.3，最後一顆不依限重 (RMK-E_CHIN) . 1.本單若塗裝背面漆一律改為REVERSE COATING 例外訂單如下敘述 (RMK00163) . 2.例外訂單為R字頭超低光澤與PVDF (＞25μ)，背面漆可改 NATURE COATING，但搭配底漆避免遮蓋性不佳 (RMK00163) . 【CIA019 複合板內襯 板形管制】若無特殊要求時，複合板內襯板形管制同"屋頂" (RMK00724) | 訂單:2506DFD072/001 TOL 無 <生產備註> 事項 | 【分切限重】郁潔曰：1.限重4~5.3，最後一顆不依限重^^/CC1/CC2/CCQC/ <<.E_CHIN 2025/07/30 09:52.>> 【分切長度原則】郁潔曰：平均分切四顆，每2顆為同樣米數。（因審單時無鋼捲資訊無法確認有無符合分切限重範圍）^^/CC1/CC2/CCQC/ <<.E_CHIN 2025/07/30 09:57.>> | 訂單 2506DFD072/001 修改記錄如下: 20250721 11:19:03 (24025) 退火碼: >> S1, 用途碼: >> CIA019, 背面標示: >> C008, 訂單背面顏色(五碼): >> BW736, 背面漆膜厚: >> NOM, 背面漆塗漆型式幾塗幾烤: >> 1, 鉻酸鹽: >> Z, 訂單厚度: >> 0.261, 訂單重: >> 300, 重量容許率(下限): >> 10, 重量容許率(上限): >> 10, 訂單寬度: >> 953, 鍍製方式: >> BC, 鋼捲內徑: >> 508, 鋼捲下限重: >> 4, 鋼捲上限重: >> 4.9, 壓花條件碼: >> -, 表面花紋: >> R, 綠色識別碼: >> -, 印刷輥號: >> -, 產品代碼: >> PPGL, 皮膜碼: >> -, 單位別: >> M, 油品種類: >> Z, 塗油量: >> Z, 包裝代碼: >> D4 , 保護膜碼: >> -, 客戶試片取樣型式: >> -, 調質碼: >> S, 套筒碼: >> S , 規格: >> CGL340-10, 製造標準: >> SYSCO, 表面處理劑種類: >> Z, 表面處理劑塗佈量: >> Z, 伸長率測試: >> N, 硬度測試碼: >> N, 抗拉強度測試: >> N, 降伏強度測試: >> N, 厚度變異: >> 0, 訂單正面顏色(五碼): >> 3W3A6, 正面漆膜厚: >> NOM, 正面漆塗漆型式幾塗幾烤: >> 2, 修邊碼: >> Y, 重量碼: >> AW, 鋼捲捲向: >> I, 鍍層碼: >> AZ070, 20250724 14:56:05 (24025) 訂單重: 300 >> 335, 20250724 15:59:56 (24025) 鋼捲上限重: 4.9 >> 5.3, | *: | [訂單訊息通知] 2025/07/25 下午 02:42:46 *** (張芬芬 >> 通知 >> Seren Lin, Winnie Chang, Emily Hong, XinYi Wu, Edwy Chin, YuLung Kung, B.S. Wan, Y.L. Liu, Julian Liu, Sony Su, YunTung Li) 訊息 : 新買料 交期 估 8月下旬
PPGL | 2506DFD075/001 | 1. 提醒：CNS 第三類保固 PPGL AZ150（含）以上，PPGI Z27 （含）以上 TOP ≧25U , BK 兩層塗裝 (OFP00448)-{.不符.} 2. 再三提醒確認！CNS &JIS 塗裝 PVDF 需要"3類"耐候等級。並注意鍍層或膜厚是否符合.... (OFP00568)-{.不符.} | 1. 部分大陸料含B元素超過CNS規範管制，故請原料CNS規範之訂單不要配大陸料 (OFP00684)-{.不符.} | 1. 訂單若有厚度變異，冷軋厚度公差比照烤漆計算公式 , 但最小為 1/2 公差做設定 (OFP00254)-{.不符.} 2. "偏薄要求訂單" 鍍後厚度減 鍍後厚度下限需大於 0.02 MM,以免發生厚度不足狀況 (OFP00369)-{.不符.} 3. 提醒：CNS 第三類保固 PPGL AZ150（含）以上，PPGI Z27 （含）以上 TOP ≧25U , BK 兩層塗裝 (OFP00448)-{.不符.} 4. 再三提醒確認！CNS &JIS 塗裝 PVDF 需要"3類"耐候等級。並注意鍍層或膜厚是否符合.... (OFP00568)-{.不符.} 5. 部分大陸料含B元素超過CNS規範管制，故請原料CNS規範之訂單不要配大陸料 (OFP00684)-{.不符.} | 訂單:2506DFD075/001 CPL <生產備註> 事項如下 . 除HGI/ HGL 訂單邊緣不噴油. 其餘皆側緣噴油 (RMK00285) | 訂單:2506DFD075/001 CR1 <生產備註> 事項如下 . 完軋寬度超出管制值上限≦2mm時,冷軋繼續生產並填寫品質異常通報單給鍍鋅線,以便調整張力與板溫 (RMK00278) | 訂單:2506DFD075/001 CR2 <生產備註> 事項如下 . 完軋寬度超出管制值上限≦2mm時,冷軋繼續生產並填寫品質異常通報單給鍍鋅線,以便調整張力與板溫 (RMK00278) | 訂單:2506DFD075/001 CG1 <生產備註> 事項如下 . 平板類,鍍鋅生產時SKIN PASS & T/L 請依據鍍鋅標準規定生產 (RMK00100) . 鍍鋅表面不可有鋅痕、壓痕、凹陷、及刮傷 、應變痕等。 (RMK00100) . 出口鋼捲盤捲後目視不允許有鼓起. (RMK00100) | 訂單:2506DFD075/001 CG2 <生產備註> 事項如下 . 平板類,鍍鋅生產時SKIN PASS & T/L 請依據鍍鋅標準規定生產 (RMK00100) . 鍍鋅表面不可有鋅痕、壓痕、凹陷、及刮傷 、應變痕等。 (RMK00100) . 出口鋼捲盤捲後目視不允許有鼓起. (RMK00100) | 訂單:2506DFD075/001 CC1 <生產備註> 事項如下 . 1.本單若塗裝背面漆一律改為REVERSE COATING 例外訂單如下敘述 (RMK00163) . 2.例外訂單為R字頭超低光澤與PVDF (＞25μ)，背面漆可改 NATURE COATING，但搭配底漆避免遮蓋性不佳 (RMK00163) . ★品檢注意！JIS&CNS 訂單必須每滿50噸一定要再做一次TEST (RMK00259) . 1.有客戶要下CNS第3類,以下備註麻煩CCP與TSD遵循,謝謝! (RMK00394) . 1.1.面漆塗佈量務必>=90%（如果背面用面漆也一樣） (RMK00394) . 1.2.務必留30cm*全寬試片1片,供實驗室委託確認SST與QUV性能。並於試片上註明"SST 2000HRS、QUV 1500HRS" (RMK00394) . 【PMT】本單面漆為"PVDF"，經會議決議需量測板溫並記錄之。每一張排程需量測一次否則追究責任 (RMK00503) . 【抽氣量】白色系在CC1生產時,FINISH抽氣量請設定250,如生產中發生色差b值異常升高,請股長再加大抽氣量因應 (RMK00560) | 訂單:2506DFD075/001 CC2 <生產備註> 事項如下 . 1.本單若塗裝背面漆一律改為REVERSE COATING 例外訂單如下敘述 (RMK00163) . 2.例外訂單為R字頭超低光澤與PVDF (＞25μ)，背面漆可改 NATURE COATING，但搭配底漆避免遮蓋性不佳 (RMK00163) . ★品檢注意！JIS&CNS 訂單必須每滿50噸一定要再做一次TEST (RMK00259) . 1.有客戶要下CNS第3類,以下備註麻煩CCP與TSD遵循,謝謝! (RMK00394) . 1.1.面漆塗佈量務必>=90%（如果背面用面漆也一樣） (RMK00394) . 1.2.務必留30cm*全寬試片1片,供實驗室委託確認SST與QUV性能。並於試片上註明"SST 2000HRS、QUV 1500HRS" (RMK00394) . 【PMT】本單面漆為"PVDF"，經會議決議需量測板溫並記錄之。每一張排程需量測一次否則追究責任 (RMK00503) . 【抽氣量】白色系在CC1生產時,FINISH抽氣量請設定250,如生產中發生色差b值異常升高,請股長再加大抽氣量因應 (RMK00560) | 訂單:2506DFD075/001 RCL 無 <生產備註> 事項 | 訂單:2506DFD075/001 CCPK 無 <生產備註> 事項 | 訂單:2506DFD075/001 CGQC 無 <品檢備註> 事項 | 訂單:2506DFD075/001 CCQC <品檢備註> 事項如下 . 1.本單若塗裝背面漆一律改為REVERSE COATING 例外訂單如下敘述 (RMK00163) . 2.例外訂單為R字頭超低光澤與PVDF (＞25μ)，背面漆可改 NATURE COATING，但搭配底漆避免遮蓋性不佳 (RMK00163) . ★品檢注意！JIS&CNS 訂單必須每滿50噸一定要再做一次TEST (RMK00259) . 1.有客戶要下CNS第3類,以下備註麻煩CCP與TSD遵循,謝謝! (RMK00394) . 1.1.面漆塗佈量務必>=90%（如果背面用面漆也一樣） (RMK00394) . 1.2.務必留30cm*全寬試片1片,供實驗室委託確認SST與QUV性能。並於試片上註明"SST 2000HRS、QUV 1500HRS" (RMK00394) . 【PMT】本單面漆為"PVDF"，經會議決議需量測板溫並記錄之。每一張排程需量測一次否則追究責任 (RMK00503) | 訂單:2506DFD075/001 TOL 無 <生產備註> 事項 |  | 訂單 2506DFD075/001 修改記錄如下: 20250630 08:23:45 (24020) 退火碼: >> S1, 用途碼: >> CIA008, 背面標示: >> C815, 訂單背面顏色(五碼): >> BW73Y, 背面漆膜厚: >> 12.5, 背面漆塗漆型式幾塗幾烤: >> 2, 鉻酸鹽: >> Z, 訂單厚度: >> 0.52, 訂單重: >> 209, 重量容許率(下限): >> 10, 重量容許率(上限): >> 10, 訂單寬度: >> 914, 鍍製方式: >> AC, 鋼捲內徑: >> 508, 鋼捲下限重: >> 3.5, 鋼捲上限重: >> 5, 壓花條件碼: >> -, 表面花紋: >> R, 綠色識別碼: >> -, 印刷輥號: >> -, 產品代碼: >> PPGL, 皮膜碼: >> -, 單位別: >> M, 油品種類: >> Z, 塗油量: >> Z, 包裝代碼: >> D2 , 保護膜碼: >> -, 客戶試片取樣型式: >> -, 調質碼: >> S, 套筒碼: >> R , 規格: >> CGLC400-20, 製造標準: >> CNS, 表面處理劑種類: >> Z, 表面處理劑塗佈量: >> Z, 伸長率測試: >> N, 硬度測試碼: >> N, 抗拉強度測試: >> N, 降伏強度測試: >> N, 厚度變異: >> 0, 訂單正面顏色(五碼): >> FW266, 正面漆膜厚: >> 25, 正面漆塗漆型式幾塗幾烤: >> 2, 修邊碼: >> Y, 重量碼: >> AW, 鋼捲捲向: >> I, 鍍層碼: >> AZ150, 20250702 09:47:21 (24020) 訂單重: 209 >> 210, 20250702 10:33:37 (24020) 厚度變異: 0 >> -6.2, 20250709 09:02:46 (24020) 訂單重: 210 >> 170, 規格: CGLC400-20 >> CGLC400-30, 20250709 14:26:34 (24020) 厚度變異: -6.2 >> -1.4, | H:厚度偏薄 | [訂單訊息通知] 2025/07/08 8:21:04 AM 訂單訊息通知 (秦大維 >> 通知 >> Sam Xiao) 訂單訊息 : 以下幾點請注意！1.本單下單前當時是詢問”目標” 單位長度重量≦ 3.6 kg/m”，正式下單備註怎是” 含烤漆厚度需達0.52mm”這兩者算法不一樣。依本單其烤漆後後度範圍：0.475～0.555 μm，單位長度重量：3.065～3.601 kg/m。 2.當時MAIL有提及” 若下單請將本 MAIL當附件，不然我會退單”…你又不理會！。3.由於是特材SAE1012 修邊寬度會因原料配料HR厚度不一樣導致PASS數不一樣。本單原料配兩種料分別是40噸跟170噸，因此本單需拆成兩張。以上所述3點請落實，若忽略不理相對TDCC不予以擔負相關責任 [訂單訊息通知] 2025/07/08 上午 08:22:27 *** (秦大維 >> 通知 >> Sam Xiao, Winnie Chang, Emily Hong, XinYi Wu) 訊息 : 提醒！是 item 1 拆成兩張即可 [訂單訊息通知] 2025/07/08 上午 09:12:13 *** (秦大維 >> 通知 >> Sam Xiao) 訊息 : 注意！PVDF 耐候等級需為"3"
PPGL | 2506DFD075/003 | 1. 提醒：CNS 第三類保固 PPGL AZ150（含）以上，PPGI Z27 （含）以上 TOP ≧25U , BK 兩層塗裝 (OFP00448)-{.不符.} 2. 再三提醒確認！CNS &JIS 塗裝 PVDF 需要"3類"耐候等級。並注意鍍層或膜厚是否符合.... (OFP00568)-{.不符.} | 1. 部分大陸料含B元素超過CNS規範管制，故請原料CNS規範之訂單不要配大陸料 (OFP00684)-{.不符.} | 1. 訂單若有厚度變異，冷軋厚度公差比照烤漆計算公式 , 但最小為 1/2 公差做設定 (OFP00254)-{.不符.} 2. "偏薄要求訂單" 鍍後厚度減 鍍後厚度下限需大於 0.02 MM,以免發生厚度不足狀況 (OFP00369)-{.不符.} 3. 提醒：CNS 第三類保固 PPGL AZ150（含）以上，PPGI Z27 （含）以上 TOP ≧25U , BK 兩層塗裝 (OFP00448)-{.不符.} 4. 再三提醒確認！CNS &JIS 塗裝 PVDF 需要"3類"耐候等級。並注意鍍層或膜厚是否符合.... (OFP00568)-{.不符.} 5. 部分大陸料含B元素超過CNS規範管制，故請原料CNS規範之訂單不要配大陸料 (OFP00684)-{.不符.} | 訂單:2506DFD075/003 CPL <生產備註> 事項如下 . 除HGI/ HGL 訂單邊緣不噴油. 其餘皆側緣噴油 (RMK00285) | 訂單:2506DFD075/003 CR1 <生產備註> 事項如下 . 完軋寬度超出管制值上限≦2mm時,冷軋繼續生產並填寫品質異常通報單給鍍鋅線,以便調整張力與板溫 (RMK00278) | 訂單:2506DFD075/003 CR2 <生產備註> 事項如下 . 完軋寬度超出管制值上限≦2mm時,冷軋繼續生產並填寫品質異常通報單給鍍鋅線,以便調整張力與板溫 (RMK00278) | 訂單:2506DFD075/003 CG1 <生產備註> 事項如下 . 平板類,鍍鋅生產時SKIN PASS & T/L 請依據鍍鋅標準規定生產 (RMK00100) . 鍍鋅表面不可有鋅痕、壓痕、凹陷、及刮傷 、應變痕等。 (RMK00100) . 出口鋼捲盤捲後目視不允許有鼓起. (RMK00100) | 訂單:2506DFD075/003 CG2 <生產備註> 事項如下 . 平板類,鍍鋅生產時SKIN PASS & T/L 請依據鍍鋅標準規定生產 (RMK00100) . 鍍鋅表面不可有鋅痕、壓痕、凹陷、及刮傷 、應變痕等。 (RMK00100) . 出口鋼捲盤捲後目視不允許有鼓起. (RMK00100) | 訂單:2506DFD075/003 CC1 <生產備註> 事項如下 . 1.本單若塗裝背面漆一律改為REVERSE COATING 例外訂單如下敘述 (RMK00163) . 2.例外訂單為R字頭超低光澤與PVDF (＞25μ)，背面漆可改 NATURE COATING，但搭配底漆避免遮蓋性不佳 (RMK00163) . ★品檢注意！JIS&CNS 訂單必須每滿50噸一定要再做一次TEST (RMK00259) . 1.有客戶要下CNS第3類,以下備註麻煩CCP與TSD遵循,謝謝! (RMK00394) . 1.1.面漆塗佈量務必>=90%（如果背面用面漆也一樣） (RMK00394) . 1.2.務必留30cm*全寬試片1片,供實驗室委託確認SST與QUV性能。並於試片上註明"SST 2000HRS、QUV 1500HRS" (RMK00394) . 【PMT】本單面漆為"PVDF"，經會議決議需量測板溫並記錄之。每一張排程需量測一次否則追究責任 (RMK00503) . 【抽氣量】白色系在CC1生產時,FINISH抽氣量請設定250,如生產中發生色差b值異常升高,請股長再加大抽氣量因應 (RMK00560) | 訂單:2506DFD075/003 CC2 <生產備註> 事項如下 . 1.本單若塗裝背面漆一律改為REVERSE COATING 例外訂單如下敘述 (RMK00163) . 2.例外訂單為R字頭超低光澤與PVDF (＞25μ)，背面漆可改 NATURE COATING，但搭配底漆避免遮蓋性不佳 (RMK00163) . ★品檢注意！JIS&CNS 訂單必須每滿50噸一定要再做一次TEST (RMK00259) . 1.有客戶要下CNS第3類,以下備註麻煩CCP與TSD遵循,謝謝! (RMK00394) . 1.1.面漆塗佈量務必>=90%（如果背面用面漆也一樣） (RMK00394) . 1.2.務必留30cm*全寬試片1片,供實驗室委託確認SST與QUV性能。並於試片上註明"SST 2000HRS、QUV 1500HRS" (RMK00394) . 【PMT】本單面漆為"PVDF"，經會議決議需量測板溫並記錄之。每一張排程需量測一次否則追究責任 (RMK00503) . 【抽氣量】白色系在CC1生產時,FINISH抽氣量請設定250,如生產中發生色差b值異常升高,請股長再加大抽氣量因應 (RMK00560) | 訂單:2506DFD075/003 RCL 無 <生產備註> 事項 | 訂單:2506DFD075/003 CCPK 無 <生產備註> 事項 | 訂單:2506DFD075/003 CGQC 無 <品檢備註> 事項 | 訂單:2506DFD075/003 CCQC <品檢備註> 事項如下 . 1.本單若塗裝背面漆一律改為REVERSE COATING 例外訂單如下敘述 (RMK00163) . 2.例外訂單為R字頭超低光澤與PVDF (＞25μ)，背面漆可改 NATURE COATING，但搭配底漆避免遮蓋性不佳 (RMK00163) . ★品檢注意！JIS&CNS 訂單必須每滿50噸一定要再做一次TEST (RMK00259) . 1.有客戶要下CNS第3類,以下備註麻煩CCP與TSD遵循,謝謝! (RMK00394) . 1.1.面漆塗佈量務必>=90%（如果背面用面漆也一樣） (RMK00394) . 1.2.務必留30cm*全寬試片1片,供實驗室委託確認SST與QUV性能。並於試片上註明"SST 2000HRS、QUV 1500HRS" (RMK00394) . 【PMT】本單面漆為"PVDF"，經會議決議需量測板溫並記錄之。每一張排程需量測一次否則追究責任 (RMK00503) | 訂單:2506DFD075/003 TOL 無 <生產備註> 事項 |  | 訂單 2506DFD075/003 修改記錄如下: 20250709 09:02:50 (24020) 退火碼: >> S1, 用途碼: >> CIA008, 背面標示: >> C815, 訂單背面顏色(五碼): >> BW73Y, 背面漆膜厚: >> 12.5, 背面漆塗漆型式幾塗幾烤: >> 2, 鉻酸鹽: >> Z, 訂單厚度: >> 0.52, 訂單重: >> 40, 重量容許率(下限): >> 10, 重量容許率(上限): >> 10, 訂單寬度: >> 914, 鍍製方式: >> AC, 鋼捲內徑: >> 508, 鋼捲下限重: >> 3.5, 鋼捲上限重: >> 5, 壓花條件碼: >> -, 表面花紋: >> R, 綠色識別碼: >> -, 印刷輥號: >> -, 產品代碼: >> PPGL, 皮膜碼: >> -, 單位別: >> M, 油品種類: >> Z, 塗油量: >> Z, 包裝代碼: >> D2 , 保護膜碼: >> -, 客戶試片取樣數量: >> 0, 客戶試片取樣型式: >> -, 調質碼: >> S, 套筒碼: >> R , 規格: >> CGLC400-30, 製造標準: >> CNS, 表面處理劑種類: >> Z, 表面處理劑塗佈量: >> Z, 伸長率測試: >> N, 硬度測試碼: >> N, 抗拉強度測試: >> N, 降伏強度測試: >> N, 厚度變異: >> -6.2, 訂單正面顏色(五碼): >> FW266, 正面漆膜厚: >> 25, 正面漆塗漆型式幾塗幾烤: >> 2, 修邊碼: >> Y, 重量碼: >> AW, 鋼捲捲向: >> I, 鍍層碼: >> AZ150, 20250709 14:26:37 (24020) 厚度變異: -6.2 >> -1.4, | H:厚度偏薄
TPPGL | 2506DLD001/001 | 1. ●依旭台背面（正面漆塗料）發泡黏著性不佳（CC250503），要確認背面是否要發泡● (OFP00739)-{.不符.} |  | 1. ●依旭台背面（正面漆塗料）發泡黏著性不佳（CC250503），要確認背面是否要發泡● (OFP00739)-{.不符.} | 訂單:2506DLD001/001 CPL 無 <生產備註> 事項 | 訂單:2506DLD001/001 CR1 無 <生產備註> 事項 | 訂單:2506DLD001/001 CR2 無 <生產備註> 事項 | 訂單:2506DLD001/001 CG1 <生產備註> 事項如下 . 2.若單點量測厚度不在管制範圍內，但單位長度符合管制範圍則可放行 (RMK-E_CHIN) . 1.本單為"中鴻提供冷軋鋼捲給盛餘做代工鍍鋁鋅+烤漆" (RMK-E_CHIN) | 訂單:2506DLD001/001 CG2 <生產備註> 事項如下 . 2.若單點量測厚度不在管制範圍內，但單位長度符合管制範圍則可放行 (RMK-E_CHIN) . 1.本單為"中鴻提供冷軋鋼捲給盛餘做代工鍍鋁鋅+烤漆" (RMK-E_CHIN) | 訂單:2506DLD001/001 CC1 <生產備註> 事項如下 . 2.若單點量測厚度不在管制範圍內，但單位長度符合管制範圍則可放行 (RMK-E_CHIN) . 1.本單為"中鴻提供冷軋鋼捲給盛餘做代工鍍鋁鋅+烤漆" (RMK-E_CHIN) . 【第二 PASS】管制單位長度 197～246 m/t 中心值：219 m/t (RMK-E_CHIN) . 【第一 PASS】管制單位長度 200～250 m/t 中心值：223 m/t (RMK-E_CHIN) | 訂單:2506DLD001/001 CC2 <生產備註> 事項如下 . 2.若單點量測厚度不在管制範圍內，但單位長度符合管制範圍則可放行 (RMK-E_CHIN) . 1.本單為"中鴻提供冷軋鋼捲給盛餘做代工鍍鋁鋅+烤漆" (RMK-E_CHIN) . 【第二 PASS】管制單位長度 197～246 m/t 中心值：219 m/t (RMK-E_CHIN) . 【第一 PASS】管制單位長度 200～250 m/t 中心值：223 m/t (RMK-E_CHIN) | 訂單:2506DLD001/001 RCL 無 <生產備註> 事項 | 訂單:2506DLD001/001 CCPK 無 <生產備註> 事項 | 訂單:2506DLD001/001 CGQC 無 <品檢備註> 事項 | 訂單:2506DLD001/001 CCQC <品檢備註> 事項如下 . 【第二 PASS】管制單位長度 197～246 m/t 中心值：219 m/t (RMK-E_CHIN) . 【第一 PASS】管制單位長度 200～250 m/t 中心值：223 m/t (RMK-E_CHIN) | 訂單:2506DLD001/001 TOL 無 <生產備註> 事項 | 【第一 PASS】管制單位長度 200～250 m/t 中心值：223 m/t^^/CC1/CC2/CCQC/ <<.E_CHIN 2025/07/21 10:40.>> 【第二 PASS】管制單位長度 197～246 m/t 中心值：219 m/t^^/CC1/CC2/CCQC/^^ <<.E_CHIN 2025/07/21 10:42.>> 1.本單為"中鴻提供冷軋鋼捲給盛餘做代工鍍鋁鋅+烤漆"^^/CG1/CG2/CC1/CC2/ <<.E_CHIN 2025/07/21 10:43.>> 2.若單點量測厚度不在管制範圍內，但單位長度符合管制範圍則可放行^^/CG1/CG2/CC1/CC2/ <<.E_CHIN 2025/07/21 10:52.>> | 訂單 2506DLD001/001 修改記錄如下: 20250716 13:15:05 (22030) 退火碼: >> H2, 用途碼: >> CIA008, 背面標示: >> S000, 訂單背面顏色(五碼): >> FW386, 背面漆膜厚: >> 25, 背面漆塗漆型式幾塗幾烤: >> 2, 鉻酸鹽: >> Z, 訂單厚度: >> 0.6, 訂單重: >> 13, 重量容許率(下限): >> 10, 重量容許率(上限): >> 10, 訂單寬度: >> 914, 鍍製方式: >> BC, 鋼捲內徑: >> 508, 鋼捲下限重: >> 3, 鋼捲上限重: >> 5, 壓花條件碼: >> -, 表面花紋: >> R, 綠色識別碼: >> -, 印刷輥號: >> -, 產品代碼: >> TPPGL, 皮膜碼: >> -, 單位別: >> M, 油品種類: >> Z, 塗油量: >> Z, 包裝代碼: >> D2 , 保護膜碼: >> -, 客戶試片取樣型式: >> -, 調質碼: >> S, 套筒碼: >> R , 規格: >> CGL570-33, 製造標準: >> SYSCO, 表面處理劑種類: >> Z, 表面處理劑塗佈量: >> Z, 伸長率測試: >> Y, 硬度測試碼: >> Y, 抗拉強度測試: >> Y, 降伏強度測試: >> Y, 訂單正面顏色(五碼): >> FL52Z, 正面漆膜厚: >> 45, 正面漆塗漆型式幾塗幾烤: >> 2, 修邊碼: >> Y, 重量碼: >> AW, 鋼捲捲向: >> I, 鍍層碼: >> AZ150, |  | [訂單訊息通知] 2025/07/21 9:56:23 AM 訂單訊息通知 (秦大維 >> 通知 >> Seren Lin, Winnie Chang, Emily Hong, XinYi Wu) 訂單訊息 : 請提供代工鋼捲（CR）長度與重量，TDCC確認一下平均厚度。本單先 HOLD待確認OK後再審
PPGL | 2506EFD001/001 | 1. 為了確保PVDF耐候性能，其背面漆必須2塗2烤 (OFP00176)-{.不符.} | 1. 製造標準為MS、ASTM或銷新加坡之訂單，若無技術指定優先用料，請優先使用國內料，勿使用ANFEN (OFP00406)-{.不符.} | 1. 訂單若有厚度變異，冷軋厚度公差比照烤漆計算公式 , 但最小為 1/2 公差做設定 (OFP00254)-{.不符.} 2. "偏薄要求訂單" 鍍後厚度減 鍍後厚度下限需大於 0.02 MM,以免發生厚度不足狀況 (OFP00369)-{.不符.} 3. 製造標準為MS、ASTM或銷新加坡之訂單，若無技術指定優先用料，請優先使用國內料，勿使用ANFEN (OFP00406)-{.不符.} | 訂單:2506EFD001/001 CPL <生產備註> 事項如下 . 除HGI/ HGL 訂單邊緣不噴油. 其餘皆側緣噴油 (RMK00285) | 訂單:2506EFD001/001 CR1 <生產備註> 事項如下 . 完軋寬度超出管制值上限≦2mm時,冷軋繼續生產並填寫品質異常通報單給鍍鋅線,以便調整張力與板溫 (RMK00278) | 訂單:2506EFD001/001 CR2 <生產備註> 事項如下 . 完軋寬度超出管制值上限≦2mm時,冷軋繼續生產並填寫品質異常通報單給鍍鋅線,以便調整張力與板溫 (RMK00278) | 訂單:2506EFD001/001 CG1 無 <生產備註> 事項 | 訂單:2506EFD001/001 CG2 無 <生產備註> 事項 | 訂單:2506EFD001/001 CC1 <生產備註> 事項如下 . 因千里達烤漆產品曾經耐候性不佳被客訴，所以生產時請務必確認PMT (RMK00404) . 【PMT】本單面漆為"PVDF"，經會議決議需量測板溫並記錄之。每一張排程需量測一次否則追究責任 (RMK00503) | 訂單:2506EFD001/001 CC2 <生產備註> 事項如下 . 因千里達烤漆產品曾經耐候性不佳被客訴，所以生產時請務必確認PMT (RMK00404) . 【PMT】本單面漆為"PVDF"，經會議決議需量測板溫並記錄之。每一張排程需量測一次否則追究責任 (RMK00503) | 訂單:2506EFD001/001 RCL 無 <生產備註> 事項 | 訂單:2506EFD001/001 CCPK 無 <生產備註> 事項 | 訂單:2506EFD001/001 CGQC 無 <品檢備註> 事項 | 訂單:2506EFD001/001 CCQC <品檢備註> 事項如下 . 【PMT】本單面漆為"PVDF"，經會議決議需量測板溫並記錄之。每一張排程需量測一次否則追究責任 (RMK00503) | 訂單:2506EFD001/001 TOL 無 <生產備註> 事項 |  | 訂單 2506EFD001/001 修改記錄如下: 20250526 14:50:21 (22021) 退火碼: >> S1, 用途碼: >> COA001, 背面標示: >> C837, 訂單背面顏色(五碼): >> BW736, 背面漆膜厚: >> NOM, 背面漆塗漆型式幾塗幾烤: >> 1, 鉻酸鹽: >> Z, 訂單厚度: >> 0.5, 訂單重: >> 20, 重量容許率(下限): >> 10, 重量容許率(上限): >> 10, 訂單寬度: >> 1220, 鍍製方式: >> BC, 鋼捲內徑: >> 508, 鋼捲下限重: >> 3, 鋼捲上限重: >> 5, 壓花條件碼: >> -, 表面花紋: >> R, 綠色識別碼: >> -, 印刷輥號: >> -, 產品代碼: >> PPGL, 皮膜碼: >> -, 單位別: >> M, 油品種類: >> Z, 塗油量: >> Z, 包裝代碼: >> P7 , 保護膜碼: >> -, 客戶試片取樣型式: >> -, 調質碼: >> S, 套筒碼: >> N , 規格: >> A792MSSGR275, 製造標準: >> ASTM, 表面處理劑種類: >> Z, 表面處理劑塗佈量: >> Z, 伸長率測試: >> N, 硬度測試碼: >> N, 抗拉強度測試: >> N, 降伏強度測試: >> N, 厚度變異: >> -3, 訂單正面顏色(五碼): >> FB106, 正面漆膜厚: >> 25, 正面漆塗漆型式幾塗幾烤: >> 2, 修邊碼: >> Y, 重量碼: >> AW, 鋼捲捲向: >> O, 鍍層碼: >> AZM150, | H:厚度偏薄
PPGL | 2506EFD002/001 |  | 1. 製造標準為MS、ASTM或銷新加坡之訂單，若無技術指定優先用料，請優先使用國內料，勿使用ANFEN (OFP00406)-{.不符.} | 1. 製造標準為MS、ASTM或銷新加坡之訂單，若無技術指定優先用料，請優先使用國內料，勿使用ANFEN (OFP00406)-{.不符.} 2. 【提醒】！本單為直立式包裝，嚴禁鍍鋅或烤漆後以STAGGER捲取 (OFP00451)-{.不符.} 3. 此經銷商有簽訂1/2厚度公差保證(無厚度變異),請調整冷軋與鍍鋅厚度公差管制範圍. 保證 ASTM 厚度公差 (OFP00180)-{.不符.} | 訂單:2506EFD002/001 CPL <生產備註> 事項如下 . 除HGI/ HGL 訂單邊緣不噴油. 其餘皆側緣噴油 (RMK00285) | 訂單:2506EFD002/001 CR1 <生產備註> 事項如下 . 此經銷商保證平均厚度在1/2厚度公差內，厚度量測NG時，如單位長度符合範圍，請放行 (RMK00402) . 此客戶保證平均厚度在1/2厚度公差內，厚度量測NG時，如單位長度符合範圍，請放行 (RMK00409) | 訂單:2506EFD002/001 CR2 <生產備註> 事項如下 . 此經銷商保證平均厚度在1/2厚度公差內，厚度量測NG時，如單位長度符合範圍，請放行 (RMK00402) . 此客戶保證平均厚度在1/2厚度公差內，厚度量測NG時，如單位長度符合範圍，請放行 (RMK00409) | 訂單:2506EFD002/001 CG1 <生產備註> 事項如下 . 此經銷商保證平均厚度在1/2厚度公差內，厚度量測NG時，如單位長度符合範圍，請放行 (RMK00402) . 此客戶保證平均厚度在1/2厚度公差內，厚度量測NG時，如單位長度符合範圍，請放行 (RMK00409) . 鍍層 AZ150 (含) 以上 , 鋅花等級 C~E 目標D，避免鋅花晶界明顯後續造成烤漆點狀未塗漆。 (RMK00565) | 訂單:2506EFD002/001 CG2 <生產備註> 事項如下 . 此經銷商保證平均厚度在1/2厚度公差內，厚度量測NG時，如單位長度符合範圍，請放行 (RMK00402) . 此客戶保證平均厚度在1/2厚度公差內，厚度量測NG時，如單位長度符合範圍，請放行 (RMK00409) . 鍍層 AZ150 (含) 以上 , 鋅花等級 C~E 目標D，避免鋅花晶界明顯後續造成烤漆點狀未塗漆。 (RMK00565) | 訂單:2506EFD002/001 CC1 <生產備註> 事項如下 . 此經銷商保證平均厚度在1/2厚度公差內，厚度量測NG時，如單位長度符合範圍，請放行 (RMK00402) . 此客戶保證平均厚度在1/2厚度公差內，厚度量測NG時，如單位長度符合範圍，請放行 (RMK00409) . 【捲取】注意！本單為直立式包裝。禁用STAGGER捲取送包裝！送RCL重處理例外。 (RMK00512) . 【抽氣量】白色系在CC1生產時,FINISH抽氣量請設定250,如生產中發生色差b值異常升高,請股長再加大抽氣量因應 (RMK00560) | 訂單:2506EFD002/001 CC2 <生產備註> 事項如下 . 此經銷商保證平均厚度在1/2厚度公差內，厚度量測NG時，如單位長度符合範圍，請放行 (RMK00402) . 此客戶保證平均厚度在1/2厚度公差內，厚度量測NG時，如單位長度符合範圍，請放行 (RMK00409) . 【捲取】注意！本單為直立式包裝。禁用STAGGER捲取送包裝！送RCL重處理例外。 (RMK00512) . 【抽氣量】白色系在CC1生產時,FINISH抽氣量請設定250,如生產中發生色差b值異常升高,請股長再加大抽氣量因應 (RMK00560) | 訂單:2506EFD002/001 RCL <生產備註> 事項如下 . 【捲取】注意！本單為直立式包裝。禁用STAGGER捲取送包裝！送RCL重處理例外。 (RMK00512) | 訂單:2506EFD002/001 CCPK 無 <生產備註> 事項 | 訂單:2506EFD002/001 CGQC <品檢備註> 事項如下 . 鍍層 AZ150 (含) 以上 , 鋅花等級 C~E 目標D，避免鋅花晶界明顯後續造成烤漆點狀未塗漆。 (RMK00565) | 訂單:2506EFD002/001 CCQC <品檢備註> 事項如下 . 【捲取】注意！本單為直立式包裝。禁用STAGGER捲取送包裝！送RCL重處理例外。 (RMK00512) | 訂單:2506EFD002/001 TOL 無 <生產備註> 事項 |  | 訂單 2506EFD002/001 修改記錄如下: 20250526 14:55:04 (22021) 退火碼: >> H2, 用途碼: >> COA001, 背面標示: >> C108, 訂單背面顏色(五碼): >> BW736, 背面漆膜厚: >> NOM, 背面漆塗漆型式幾塗幾烤: >> 1, 鉻酸鹽: >> Z, 訂單厚度: >> 0.5, 訂單重: >> 80, 重量容許率(下限): >> 10, 重量容許率(上限): >> 10, 訂單寬度: >> 1000, 鍍製方式: >> AC, 鋼捲內徑: >> 508, 鋼捲下限重: >> 3, 鋼捲上限重: >> 5, 壓花條件碼: >> -, 表面花紋: >> R, 綠色識別碼: >> -, 印刷輥號: >> -, 產品代碼: >> PPGL, 皮膜碼: >> -, 單位別: >> M, 油品種類: >> Z, 塗油量: >> Z, 包裝代碼: >> E0 , 保護膜碼: >> -, 客戶試片取樣型式: >> -, 調質碼: >> S, 套筒碼: >> N , 規格: >> A792MSSGR550, 製造標準: >> ASTM, 表面處理劑種類: >> Z, 表面處理劑塗佈量: >> Z, 伸長率測試: >> N, 硬度測試碼: >> N, 抗拉強度測試: >> N, 降伏強度測試: >> N, 厚度變異: >> 0, 訂單正面顏色(五碼): >> SW116, 正面漆膜厚: >> 25, 正面漆塗漆型式幾塗幾烤: >> 2, 修邊碼: >> Y, 重量碼: >> AW, 鋼捲捲向: >> O, 鍍層碼: >> AZM150, | F:保證1/2 ASTM 厚度公差
PPGL | 2506EFD003/001 |  | 1. 製造標準為MS、ASTM或銷新加坡之訂單，若無技術指定優先用料，請優先使用國內料，勿使用ANFEN (OFP00406)-{.不符.} | 1. 訂單若有厚度變異，冷軋厚度公差比照烤漆計算公式 , 但最小為 1/2 公差做設定 (OFP00254)-{.不符.} 2. "偏薄要求訂單" 鍍後厚度減 鍍後厚度下限需大於 0.02 MM,以免發生厚度不足狀況 (OFP00369)-{.不符.} 3. 製造標準為MS、ASTM或銷新加坡之訂單，若無技術指定優先用料，請優先使用國內料，勿使用ANFEN (OFP00406)-{.不符.} | 訂單:2506EFD003/001 CPL <生產備註> 事項如下 . 除HGI/ HGL 訂單邊緣不噴油. 其餘皆側緣噴油 (RMK00285) | 訂單:2506EFD003/001 CR1 <生產備註> 事項如下 . 完軋寬度超出管制值上限≦2mm時,冷軋繼續生產並填寫品質異常通報單給鍍鋅線,以便調整張力與板溫 (RMK00278) | 訂單:2506EFD003/001 CR2 <生產備註> 事項如下 . 完軋寬度超出管制值上限≦2mm時,冷軋繼續生產並填寫品質異常通報單給鍍鋅線,以便調整張力與板溫 (RMK00278) | 訂單:2506EFD003/001 CG1 無 <生產備註> 事項 | 訂單:2506EFD003/001 CG2 無 <生產備註> 事項 | 訂單:2506EFD003/001 CC1 <生產備註> 事項如下 . 因千里達烤漆產品曾經耐候性不佳被客訴，所以生產時請務必確認PMT (RMK00404) | 訂單:2506EFD003/001 CC2 <生產備註> 事項如下 . 因千里達烤漆產品曾經耐候性不佳被客訴，所以生產時請務必確認PMT (RMK00404) | 訂單:2506EFD003/001 RCL 無 <生產備註> 事項 | 訂單:2506EFD003/001 CCPK 無 <生產備註> 事項 | 訂單:2506EFD003/001 CGQC 無 <品檢備註> 事項 | 訂單:2506EFD003/001 CCQC 無 <品檢備註> 事項 | 訂單:2506EFD003/001 TOL 無 <生產備註> 事項 |  | 訂單 2506EFD003/001 修改記錄如下: 20250526 09:17:32 (22021) 退火碼: >> S1, 用途碼: >> COA001, 背面標示: >> C160, 訂單背面顏色(五碼): >> BW736, 背面漆膜厚: >> NOM, 背面漆塗漆型式幾塗幾烤: >> 2, 鉻酸鹽: >> Z, 訂單厚度: >> 0.5, 訂單重: >> 35, 重量容許率(下限): >> 10, 重量容許率(上限): >> 10, 訂單寬度: >> 1220, 鍍製方式: >> BC, 鋼捲內徑: >> 508, 鋼捲下限重: >> 3, 鋼捲上限重: >> 5, 壓花條件碼: >> -, 表面花紋: >> R, 綠色識別碼: >> -, 印刷輥號: >> -, 產品代碼: >> PPGL, 皮膜碼: >> -, 單位別: >> M, 油品種類: >> Z, 塗油量: >> Z, 包裝代碼: >> P7 , 保護膜碼: >> -, 客戶試片取樣型式: >> -, 調質碼: >> S, 套筒碼: >> N , 規格: >> A792MSSGR275, 製造標準: >> ASTM, 表面處理劑種類: >> Z, 表面處理劑塗佈量: >> Z, 伸長率測試: >> N, 硬度測試碼: >> N, 抗拉強度測試: >> N, 降伏強度測試: >> N, 厚度變異: >> -3, 訂單正面顏色(五碼): >> SB476, 正面漆膜厚: >> 25, 正面漆塗漆型式幾塗幾烤: >> 2, 修邊碼: >> Y, 重量碼: >> AW, 鋼捲捲向: >> O, 鍍層碼: >> AZM150, | H:厚度偏薄
PPGL | 2506EFD003/002 |  | 1. 製造標準為MS、ASTM或銷新加坡之訂單，若無技術指定優先用料，請優先使用國內料，勿使用ANFEN (OFP00406)-{.不符.} | 1. 訂單若有厚度變異，冷軋厚度公差比照烤漆計算公式 , 但最小為 1/2 公差做設定 (OFP00254)-{.不符.} 2. "偏薄要求訂單" 鍍後厚度減 鍍後厚度下限需大於 0.02 MM,以免發生厚度不足狀況 (OFP00369)-{.不符.} 3. 製造標準為MS、ASTM或銷新加坡之訂單，若無技術指定優先用料，請優先使用國內料，勿使用ANFEN (OFP00406)-{.不符.} | 訂單:2506EFD003/002 CPL <生產備註> 事項如下 . 除HGI/ HGL 訂單邊緣不噴油. 其餘皆側緣噴油 (RMK00285) | 訂單:2506EFD003/002 CR1 <生產備註> 事項如下 . 完軋寬度超出管制值上限≦2mm時,冷軋繼續生產並填寫品質異常通報單給鍍鋅線,以便調整張力與板溫 (RMK00278) | 訂單:2506EFD003/002 CR2 <生產備註> 事項如下 . 完軋寬度超出管制值上限≦2mm時,冷軋繼續生產並填寫品質異常通報單給鍍鋅線,以便調整張力與板溫 (RMK00278) | 訂單:2506EFD003/002 CG1 無 <生產備註> 事項 | 訂單:2506EFD003/002 CG2 無 <生產備註> 事項 | 訂單:2506EFD003/002 CC1 <生產備註> 事項如下 . 【水痕】因YCP 近似深黑色水痕可能嚴重，因此指定CC1生產注意W/Q 使用純水與水量控制 (RMK-E_CHIN) . 因千里達烤漆產品曾經耐候性不佳被客訴，所以生產時請務必確認PMT (RMK00404) | 訂單:2506EFD003/002 CC2 <生產備註> 事項如下 . 【水痕】因YCP 近似深黑色水痕可能嚴重，因此指定CC1生產注意W/Q 使用純水與水量控制 (RMK-E_CHIN) . 因千里達烤漆產品曾經耐候性不佳被客訴，所以生產時請務必確認PMT (RMK00404) | 訂單:2506EFD003/002 RCL 無 <生產備註> 事項 | 訂單:2506EFD003/002 CCPK 無 <生產備註> 事項 | 訂單:2506EFD003/002 CGQC 無 <品檢備註> 事項 | 訂單:2506EFD003/002 CCQC <品檢備註> 事項如下 . 【水痕】因YCP 近似深黑色水痕可能嚴重，因此指定CC1生產注意W/Q 使用純水與水量控制 (RMK-E_CHIN) | 訂單:2506EFD003/002 TOL 無 <生產備註> 事項 | 【水痕】因YCP 近似深黑色水痕可能嚴重，因此指定CC1生產注意W/Q 使用純水與水量控制^^/CC1/CC2/CCQC/^^ <<.E_CHIN 2025/06/02 10:34.>> | 訂單 2506EFD003/002 修改記錄如下: 20250526 09:17:42 (22021) 退火碼: >> S1, 用途碼: >> COA001, 背面標示: >> C160, 訂單背面顏色(五碼): >> BW736, 背面漆膜厚: >> NOM, 背面漆塗漆型式幾塗幾烤: >> 1, 鉻酸鹽: >> Z, 訂單厚度: >> 0.5, 訂單重: >> 35, 重量容許率(下限): >> 10, 重量容許率(上限): >> 10, 訂單寬度: >> 1220, 鍍製方式: >> BC, 鋼捲內徑: >> 508, 鋼捲下限重: >> 3, 鋼捲上限重: >> 5, 壓花條件碼: >> -, 表面花紋: >> R, 綠色識別碼: >> -, 印刷輥號: >> -, 產品代碼: >> PPGL, 皮膜碼: >> -, 單位別: >> M, 油品種類: >> Z, 塗油量: >> Z, 包裝代碼: >> P7 , 保護膜碼: >> -, 客戶試片取樣型式: >> -, 調質碼: >> S, 套筒碼: >> N , 規格: >> A792MSSGR275, 製造標準: >> ASTM, 表面處理劑種類: >> Z, 表面處理劑塗佈量: >> Z, 伸長率測試: >> N, 硬度測試碼: >> N, 抗拉強度測試: >> N, 降伏強度測試: >> N, 厚度變異: >> -3, 訂單正面顏色(五碼): >> SY866, 正面漆膜厚: >> 25, 正面漆塗漆型式幾塗幾烤: >> 2, 修邊碼: >> Y, 重量碼: >> AW, 鋼捲捲向: >> O, 鍍層碼: >> AZM150, | H:厚度偏薄
PPGL | 2506EFD003/003 |  | 1. 製造標準為MS、ASTM或銷新加坡之訂單，若無技術指定優先用料，請優先使用國內料，勿使用ANFEN (OFP00406)-{.不符.} | 1. 訂單若有厚度變異，冷軋厚度公差比照烤漆計算公式 , 但最小為 1/2 公差做設定 (OFP00254)-{.不符.} 2. "偏薄要求訂單" 鍍後厚度減 鍍後厚度下限需大於 0.02 MM,以免發生厚度不足狀況 (OFP00369)-{.不符.} 3. 製造標準為MS、ASTM或銷新加坡之訂單，若無技術指定優先用料，請優先使用國內料，勿使用ANFEN (OFP00406)-{.不符.} | 訂單:2506EFD003/003 CPL <生產備註> 事項如下 . 除HGI/ HGL 訂單邊緣不噴油. 其餘皆側緣噴油 (RMK00285) | 訂單:2506EFD003/003 CR1 <生產備註> 事項如下 . 完軋寬度超出管制值上限≦2mm時,冷軋繼續生產並填寫品質異常通報單給鍍鋅線,以便調整張力與板溫 (RMK00278) | 訂單:2506EFD003/003 CR2 <生產備註> 事項如下 . 完軋寬度超出管制值上限≦2mm時,冷軋繼續生產並填寫品質異常通報單給鍍鋅線,以便調整張力與板溫 (RMK00278) | 訂單:2506EFD003/003 CG1 無 <生產備註> 事項 | 訂單:2506EFD003/003 CG2 無 <生產備註> 事項 | 訂單:2506EFD003/003 CC1 <生產備註> 事項如下 . 【水痕】因YCP 近似深黑色水痕可能嚴重，因此指定CC1生產注意W/Q 使用純水與水量控制 (RMK-E_CHIN) . 因千里達烤漆產品曾經耐候性不佳被客訴，所以生產時請務必確認PMT (RMK00404) | 訂單:2506EFD003/003 CC2 <生產備註> 事項如下 . 【水痕】因YCP 近似深黑色水痕可能嚴重，因此指定CC1生產注意W/Q 使用純水與水量控制 (RMK-E_CHIN) . 因千里達烤漆產品曾經耐候性不佳被客訴，所以生產時請務必確認PMT (RMK00404) | 訂單:2506EFD003/003 RCL 無 <生產備註> 事項 | 訂單:2506EFD003/003 CCPK 無 <生產備註> 事項 | 訂單:2506EFD003/003 CGQC 無 <品檢備註> 事項 | 訂單:2506EFD003/003 CCQC <品檢備註> 事項如下 . 【水痕】因YCP 近似深黑色水痕可能嚴重，因此指定CC1生產注意W/Q 使用純水與水量控制 (RMK-E_CHIN) | 訂單:2506EFD003/003 TOL 無 <生產備註> 事項 | 【水痕】因YCP 近似深黑色水痕可能嚴重，因此指定CC1生產注意W/Q 使用純水與水量控制^^/CC1/CC2/CCQC/^^ <<.E_CHIN 2025/06/02 10:39.>> | 訂單 2506EFD003/003 修改記錄如下: 20250526 09:17:52 (22021) 退火碼: >> S1, 用途碼: >> COA001, 背面標示: >> C160, 訂單背面顏色(五碼): >> BW736, 背面漆膜厚: >> NOM, 背面漆塗漆型式幾塗幾烤: >> 1, 鉻酸鹽: >> Z, 訂單厚度: >> 0.5, 訂單重: >> 35, 重量容許率(下限): >> 10, 重量容許率(上限): >> 10, 訂單寬度: >> 1220, 鍍製方式: >> BC, 鋼捲內徑: >> 508, 鋼捲下限重: >> 3, 鋼捲上限重: >> 5, 壓花條件碼: >> -, 表面花紋: >> R, 綠色識別碼: >> -, 印刷輥號: >> -, 產品代碼: >> PPGL, 皮膜碼: >> -, 單位別: >> M, 油品種類: >> Z, 塗油量: >> Z, 包裝代碼: >> P7 , 保護膜碼: >> -, 客戶試片取樣型式: >> -, 調質碼: >> S, 套筒碼: >> N , 規格: >> A792MSSGR275, 製造標準: >> ASTM, 表面處理劑種類: >> Z, 表面處理劑塗佈量: >> Z, 伸長率測試: >> N, 硬度測試碼: >> N, 抗拉強度測試: >> N, 降伏強度測試: >> N, 厚度變異: >> -3, 訂單正面顏色(五碼): >> SY906, 正面漆膜厚: >> 25, 正面漆塗漆型式幾塗幾烤: >> 2, 修邊碼: >> Y, 重量碼: >> AW, 鋼捲捲向: >> O, 鍍層碼: >> AZM150, | H:厚度偏薄
PPGL | 2506EFD005/001 | 1. 容易發生鼓起訂單, 請詢問客戶是否可允許 STAGGER捲取 (OFP00606)-{.不符.} 2. 【PPGL高鍍層塗料管制】提醒！鍍層AZ200以上限用PVDF。否則需簽保固書 (OFP00744)-{.不符.} 3. 【PPGL高鍍層塗料管制】禾寶針對AZ200 非PVDF簽保固書保固書（413-2025-G01 , 413-2024-G02）。 (OFP00745)-{.不符.} |  | 1. 【提醒】！本單為直立式包裝，嚴禁鍍鋅或烤漆後以STAGGER捲取 (OFP00451)-{.不符.} 2. 容易發生鼓起訂單, 請詢問客戶是否可允許 STAGGER捲取 (OFP00606)-{.不符.} 3. 【PPGL高鍍層塗料管制】提醒！鍍層AZ200以上限用PVDF。否則需簽保固書 (OFP00744)-{.不符.} 4. 【PPGL高鍍層塗料管制】禾寶針對AZ200 非PVDF簽保固書保固書（413-2025-G01 , 413-2024-G02）。 (OFP00745)-{.不符.} 5. 此經銷商有簽訂1/2厚度公差保證(無厚度變異),請調整冷軋與鍍鋅厚度公差管制範圍. 保證 SYSCO 厚度公差 (OFP00180)-{.不符.} | 訂單:2506EFD005/001 CPL <生產備註> 事項如下 . 除HGI/ HGL 訂單邊緣不噴油. 其餘皆側緣噴油 (RMK00285) | 訂單:2506EFD005/001 CR1 <生產備註> 事項如下 . 此經銷商保證平均厚度在1/2厚度公差內，厚度量測NG時，如單位長度符合範圍，請放行 (RMK00402) . 此客戶保證平均厚度在1/2厚度公差內，厚度量測NG時，如單位長度符合範圍，請放行 (RMK00409) | 訂單:2506EFD005/001 CR2 <生產備註> 事項如下 . 此經銷商保證平均厚度在1/2厚度公差內，厚度量測NG時，如單位長度符合範圍，請放行 (RMK00402) . 此客戶保證平均厚度在1/2厚度公差內，厚度量測NG時，如單位長度符合範圍，請放行 (RMK00409) | 訂單:2506EFD005/001 CG1 <生產備註> 事項如下 . 此經銷商保證平均厚度在1/2厚度公差內，厚度量測NG時，如單位長度符合範圍，請放行 (RMK00402) . 此客戶保證平均厚度在1/2厚度公差內，厚度量測NG時，如單位長度符合範圍，請放行 (RMK00409) . 因成形性需求故鍍層量有上限管制，排程變換前後一顆分切請U3暫留，待產線確認鍍層量後再行處置。 (RMK00532) . 鍍層 AZ150 (含) 以上 , 鋅花等級 C~E 目標D，避免鋅花晶界明顯後續造成烤漆點狀未塗漆。 (RMK00565) | 訂單:2506EFD005/001 CG2 <生產備註> 事項如下 . 此經銷商保證平均厚度在1/2厚度公差內，厚度量測NG時，如單位長度符合範圍，請放行 (RMK00402) . 此客戶保證平均厚度在1/2厚度公差內，厚度量測NG時，如單位長度符合範圍，請放行 (RMK00409) . 【鍍層】於AZ200~AZ250 產品，單面鍍層管制上限150 g/m2 (RMK00532) . 因成形性需求故鍍層量有上限管制，排程變換前後一顆分切請U3暫留，待產線確認鍍層量後再行處置。 (RMK00532) . CG2:鍍層 AZ200 (含) 以上 , 鋅花等級 C~E 目標D，SKP R/F 目標270噸 (RMK00538) . CG2:SKP R/F 有異常狀況時最低可降至 230 噸 ,避免鋅花晶界明顯後續造成烤漆點狀未塗漆。 (RMK00538) . 鍍層 AZ150 (含) 以上 , 鋅花等級 C~E 目標D，避免鋅花晶界明顯後續造成烤漆點狀未塗漆。 (RMK00565) | 訂單:2506EFD005/001 CC1 <生產備註> 事項如下 . 請品檢務必遵守 30CM*全寬*留1塊給LAB及1塊給塗料商，若背面非"B"字頭則各留2片 (RMK00105) . 品檢人員於LAB試片上註記測試物性耐久及曝曬 (RMK00105) . 此經銷商保證平均厚度在1/2厚度公差內，厚度量測NG時，如單位長度符合範圍，請放行 (RMK00402) . 此客戶保證平均厚度在1/2厚度公差內，厚度量測NG時，如單位長度符合範圍，請放行 (RMK00409) . 【速限】2019/08/30 晨會決議 高鍍層（≧AZ200）生產限速≦50 mpm (RMK00508) . 【捲取】注意！本單為直立式包裝。禁用STAGGER捲取送包裝！送RCL重處理例外。 (RMK00512) | 訂單:2506EFD005/001 CC2 <生產備註> 事項如下 . 請品檢務必遵守 30CM*全寬*留1塊給LAB及1塊給塗料商，若背面非"B"字頭則各留2片 (RMK00105) . 品檢人員於LAB試片上註記測試物性耐久及曝曬 (RMK00105) . 此經銷商保證平均厚度在1/2厚度公差內，厚度量測NG時，如單位長度符合範圍，請放行 (RMK00402) . 此客戶保證平均厚度在1/2厚度公差內，厚度量測NG時，如單位長度符合範圍，請放行 (RMK00409) . 【速限】2019/08/30 晨會決議 高鍍層（≧AZ200）生產限速≦50 mpm (RMK00508) . 【捲取】注意！本單為直立式包裝。禁用STAGGER捲取送包裝！送RCL重處理例外。 (RMK00512) | 訂單:2506EFD005/001 RCL <生產備註> 事項如下 . 【捲取】注意！本單為直立式包裝。禁用STAGGER捲取送包裝！送RCL重處理例外。 (RMK00512) | 訂單:2506EFD005/001 CCPK 無 <生產備註> 事項 | 訂單:2506EFD005/001 CGQC <品檢備註> 事項如下 . 【鍍層】於AZ200~AZ250 產品，單面鍍層管制上限150 g/m2 (RMK00532) . CG2:鍍層 AZ200 (含) 以上 , 鋅花等級 C~E 目標D，SKP R/F 目標270噸 (RMK00538) . CG2:SKP R/F 有異常狀況時最低可降至 230 噸 ,避免鋅花晶界明顯後續造成烤漆點狀未塗漆。 (RMK00538) . 鍍層 AZ150 (含) 以上 , 鋅花等級 C~E 目標D，避免鋅花晶界明顯後續造成烤漆點狀未塗漆。 (RMK00565) | 訂單:2506EFD005/001 CCQC <品檢備註> 事項如下 . 請品檢務必遵守 30CM*全寬*留1塊給LAB及1塊給塗料商，若背面非"B"字頭則各留2片 (RMK00105) . 【速限】2019/08/30 晨會決議 高鍍層（≧AZ200）生產限速≦50 mpm (RMK00508) . 【捲取】注意！本單為直立式包裝。禁用STAGGER捲取送包裝！送RCL重處理例外。 (RMK00512) | 訂單:2506EFD005/001 TOL 無 <生產備註> 事項 |  | 訂單 2506EFD005/001 修改記錄如下: 20250609 09:06:17 (22021) 退火碼: >> H2, 用途碼: >> COA001, 背面標示: >> C071, 訂單背面顏色(五碼): >> BW73Y, 背面漆膜厚: >> 12.5, 背面漆塗漆型式幾塗幾烤: >> 2, 鉻酸鹽: >> Z, 訂單厚度: >> 0.5, 訂單重: >> 140, 重量容許率(下限): >> 10, 重量容許率(上限): >> 10, 訂單寬度: >> 1250, 鍍製方式: >> AC, 鋼捲內徑: >> 508, 鋼捲下限重: >> 3, 鋼捲上限重: >> 5, 壓花條件碼: >> -, 表面花紋: >> R, 綠色識別碼: >> -, 印刷輥號: >> -, 產品代碼: >> PPGL, 皮膜碼: >> -, 單位別: >> M, 油品種類: >> Z, 塗油量: >> Z, 包裝代碼: >> P7 , 保護膜碼: >> -, 客戶試片取樣型式: >> -, 調質碼: >> S, 套筒碼: >> N , 規格: >> CGL570-20, 製造標準: >> SYSCO, 表面處理劑種類: >> Z, 表面處理劑塗佈量: >> Z, 伸長率測試: >> N, 硬度測試碼: >> N, 抗拉強度測試: >> N, 降伏強度測試: >> N, 厚度變異: >> -3, 訂單正面顏色(五碼): >> SL67Y, 正面漆膜厚: >> 25, 正面漆塗漆型式幾塗幾烤: >> 2, 修邊碼: >> Y, 重量碼: >> AW, 鋼捲捲向: >> O, 鍍層碼: >> AZ200, 20250609 09:07:13 (22021) 用途碼: COA001 >> COG001, 20250609 09:15:54 (22021) 厚度變異: -3 >> 0, 20250613 09:22:08 (22021) 包裝代碼: P7 >> E0 , | F:保證1/2 ASTM 厚度公差 | [訂單訊息通知] 2025/06/16 8:56:13 AM 訂單訊息通知 (秦大維 >> 通知 >> DongZe Wu) 訂單訊息 : 確認先前禾寶有回簽 AZ200 CQ/FH 搭配 SMP 技術報告書，而且當時都下用途為"屋頂"(2502EFD004)，今日本單下"屋頂(保固年限)"怕日後使用上耐蝕有爭議，因此TDCC建議改為一般屋頂的用途。若執意維持"屋頂(保固年限)"，TDCC不承擔保固義務。何況本單兩色 SG52Y與SL67Y 對色申請鍍層KEY AZ150，之後下單 AZ200，TDCC 無言...！經TDCC內部討論需變更用途為"一般屋頂"。。。有關高鍍層加工鍍層龜裂產生紅繡對耐蝕性能影響--->參考文獻...https://www.scribd.com/document/209564981/Galvanised-Sheet-Bend-Crack?utm_source=chatgpt.com [訂單訊息通知] 2025/06/17 07:17:14 AM 訂單訊息通知 (秦大維 >> 通知 >> DongZe Wu) 訂單訊息 : TDCC 內部討論後，待客戶同意針對高鍍層硬板使用25μ SMP，修改保固書內容（只保平板部分）後再行送簽。本單先行退回... [訂單訊息通知] 2025/06/18 8:36:37 AM 訂單訊息通知 (秦大維 >> 通知 >> DongZe Wu) 訂單訊息 : MTC SHOW " LC NUMBER : 214925010314 AND DATE : 250325--->這非技術備註，以後別打在訂單備註 [訂單訊息通知] 2025/06/18 上午 09:01:51 *** (秦大維 >> 通知 >> DongZe Wu) 訊息 : 提醒！禾寶簽的是 1/2 ASTM公差，本單下 SYSCO所以公差比較大 [訂單訊息通知] 2025/07/10 4:38:53 PM 訂單訊息通知 (吳東澤 >> 通知 >> DongZe Wu, Winnie Chang, Emily Hong, XinYi Wu, Edwy Chin, YuLung Kung, B.S. Wan, Y.L. Liu, Julian Liu, Sony Su, YunTung Li) 訂單訊息 : 此訂單使用對應材原料。
PPGL | 2506EFD005/002 | 1. 容易發生鼓起訂單, 請詢問客戶是否可允許 STAGGER捲取 (OFP00606)-{.不符.} 2. 【PPGL高鍍層塗料管制】提醒！鍍層AZ200以上限用PVDF。否則需簽保固書 (OFP00744)-{.不符.} 3. 【PPGL高鍍層塗料管制】禾寶針對AZ200 非PVDF簽保固書保固書（413-2025-G01 , 413-2024-G02）。 (OFP00745)-{.不符.} |  | 1. 【提醒】！本單為直立式包裝，嚴禁鍍鋅或烤漆後以STAGGER捲取 (OFP00451)-{.不符.} 2. 容易發生鼓起訂單, 請詢問客戶是否可允許 STAGGER捲取 (OFP00606)-{.不符.} 3. 【PPGL高鍍層塗料管制】提醒！鍍層AZ200以上限用PVDF。否則需簽保固書 (OFP00744)-{.不符.} 4. 【PPGL高鍍層塗料管制】禾寶針對AZ200 非PVDF簽保固書保固書（413-2025-G01 , 413-2024-G02）。 (OFP00745)-{.不符.} 5. 此經銷商有簽訂1/2厚度公差保證(無厚度變異),請調整冷軋與鍍鋅厚度公差管制範圍. 保證 SYSCO 厚度公差 (OFP00180)-{.不符.} | 訂單:2506EFD005/002 CPL <生產備註> 事項如下 . 除HGI/ HGL 訂單邊緣不噴油. 其餘皆側緣噴油 (RMK00285) | 訂單:2506EFD005/002 CR1 <生產備註> 事項如下 . 此經銷商保證平均厚度在1/2厚度公差內，厚度量測NG時，如單位長度符合範圍，請放行 (RMK00402) . 此客戶保證平均厚度在1/2厚度公差內，厚度量測NG時，如單位長度符合範圍，請放行 (RMK00409) | 訂單:2506EFD005/002 CR2 <生產備註> 事項如下 . 此經銷商保證平均厚度在1/2厚度公差內，厚度量測NG時，如單位長度符合範圍，請放行 (RMK00402) . 此客戶保證平均厚度在1/2厚度公差內，厚度量測NG時，如單位長度符合範圍，請放行 (RMK00409) | 訂單:2506EFD005/002 CG1 <生產備註> 事項如下 . 此經銷商保證平均厚度在1/2厚度公差內，厚度量測NG時，如單位長度符合範圍，請放行 (RMK00402) . 此客戶保證平均厚度在1/2厚度公差內，厚度量測NG時，如單位長度符合範圍，請放行 (RMK00409) . 因成形性需求故鍍層量有上限管制，排程變換前後一顆分切請U3暫留，待產線確認鍍層量後再行處置。 (RMK00532) . 鍍層 AZ150 (含) 以上 , 鋅花等級 C~E 目標D，避免鋅花晶界明顯後續造成烤漆點狀未塗漆。 (RMK00565) | 訂單:2506EFD005/002 CG2 <生產備註> 事項如下 . 此經銷商保證平均厚度在1/2厚度公差內，厚度量測NG時，如單位長度符合範圍，請放行 (RMK00402) . 此客戶保證平均厚度在1/2厚度公差內，厚度量測NG時，如單位長度符合範圍，請放行 (RMK00409) . 【鍍層】於AZ200~AZ250 產品，單面鍍層管制上限150 g/m2 (RMK00532) . 因成形性需求故鍍層量有上限管制，排程變換前後一顆分切請U3暫留，待產線確認鍍層量後再行處置。 (RMK00532) . CG2:鍍層 AZ200 (含) 以上 , 鋅花等級 C~E 目標D，SKP R/F 目標270噸 (RMK00538) . CG2:SKP R/F 有異常狀況時最低可降至 230 噸 ,避免鋅花晶界明顯後續造成烤漆點狀未塗漆。 (RMK00538) . 鍍層 AZ150 (含) 以上 , 鋅花等級 C~E 目標D，避免鋅花晶界明顯後續造成烤漆點狀未塗漆。 (RMK00565) | 訂單:2506EFD005/002 CC1 <生產備註> 事項如下 . 請品檢務必遵守 30CM*全寬*留1塊給LAB及1塊給塗料商，若背面非"B"字頭則各留2片 (RMK00105) . 品檢人員於LAB試片上註記測試物性耐久及曝曬 (RMK00105) . 此經銷商保證平均厚度在1/2厚度公差內，厚度量測NG時，如單位長度符合範圍，請放行 (RMK00402) . 此客戶保證平均厚度在1/2厚度公差內，厚度量測NG時，如單位長度符合範圍，請放行 (RMK00409) . 【速限】2019/08/30 晨會決議 高鍍層（≧AZ200）生產限速≦50 mpm (RMK00508) . 【捲取】注意！本單為直立式包裝。禁用STAGGER捲取送包裝！送RCL重處理例外。 (RMK00512) | 訂單:2506EFD005/002 CC2 <生產備註> 事項如下 . 請品檢務必遵守 30CM*全寬*留1塊給LAB及1塊給塗料商，若背面非"B"字頭則各留2片 (RMK00105) . 品檢人員於LAB試片上註記測試物性耐久及曝曬 (RMK00105) . 此經銷商保證平均厚度在1/2厚度公差內，厚度量測NG時，如單位長度符合範圍，請放行 (RMK00402) . 此客戶保證平均厚度在1/2厚度公差內，厚度量測NG時，如單位長度符合範圍，請放行 (RMK00409) . 【速限】2019/08/30 晨會決議 高鍍層（≧AZ200）生產限速≦50 mpm (RMK00508) . 【捲取】注意！本單為直立式包裝。禁用STAGGER捲取送包裝！送RCL重處理例外。 (RMK00512) | 訂單:2506EFD005/002 RCL <生產備註> 事項如下 . 【捲取】注意！本單為直立式包裝。禁用STAGGER捲取送包裝！送RCL重處理例外。 (RMK00512) | 訂單:2506EFD005/002 CCPK 無 <生產備註> 事項 | 訂單:2506EFD005/002 CGQC <品檢備註> 事項如下 . 【鍍層】於AZ200~AZ250 產品，單面鍍層管制上限150 g/m2 (RMK00532) . CG2:鍍層 AZ200 (含) 以上 , 鋅花等級 C~E 目標D，SKP R/F 目標270噸 (RMK00538) . CG2:SKP R/F 有異常狀況時最低可降至 230 噸 ,避免鋅花晶界明顯後續造成烤漆點狀未塗漆。 (RMK00538) . 鍍層 AZ150 (含) 以上 , 鋅花等級 C~E 目標D，避免鋅花晶界明顯後續造成烤漆點狀未塗漆。 (RMK00565) | 訂單:2506EFD005/002 CCQC <品檢備註> 事項如下 . 請品檢務必遵守 30CM*全寬*留1塊給LAB及1塊給塗料商，若背面非"B"字頭則各留2片 (RMK00105) . 【速限】2019/08/30 晨會決議 高鍍層（≧AZ200）生產限速≦50 mpm (RMK00508) . 【捲取】注意！本單為直立式包裝。禁用STAGGER捲取送包裝！送RCL重處理例外。 (RMK00512) | 訂單:2506EFD005/002 TOL 無 <生產備註> 事項 |  | 訂單 2506EFD005/002 修改記錄如下: 20250613 09:45:43 (22021) 退火碼: >> H2, 用途碼: >> COG001, 背面標示: >> C071, 訂單背面顏色(五碼): >> BW73Y, 背面漆膜厚: >> 12.5, 背面漆塗漆型式幾塗幾烤: >> 2, 鉻酸鹽: >> Z, 訂單厚度: >> 0.5, 訂單重: >> 100, 重量容許率(下限): >> 10, 重量容許率(上限): >> 10, 訂單寬度: >> 1250, 鍍製方式: >> AC, 鋼捲內徑: >> 508, 鋼捲下限重: >> 3, 鋼捲上限重: >> 5, 壓花條件碼: >> -, 表面花紋: >> R, 綠色識別碼: >> -, 印刷輥號: >> -, 產品代碼: >> PPGL, 皮膜碼: >> -, 單位別: >> M, 油品種類: >> Z, 塗油量: >> Z, 包裝代碼: >> E0 , 保護膜碼: >> -, 客戶試片取樣數量: >> 0, 客戶試片取樣型式: >> -, 調質碼: >> S, 套筒碼: >> N , 規格: >> CGL570-20, 製造標準: >> SYSCO, 表面處理劑種類: >> Z, 表面處理劑塗佈量: >> Z, 伸長率測試: >> N, 硬度測試碼: >> N, 抗拉強度測試: >> N, 降伏強度測試: >> N, 訂單正面顏色(五碼): >> SG52Y, 正面漆膜厚: >> 25, 正面漆塗漆型式幾塗幾烤: >> 2, 修邊碼: >> Y, 重量碼: >> AW, 鋼捲捲向: >> O, 鍍層碼: >> AZ200, | *: | [訂單訊息通知] 2025/06/16 8:56:13 AM 訂單訊息通知 (秦大維 >> 通知 >> DongZe Wu) 訂單訊息 : 確認先前禾寶有回簽 AZ200 CQ/FH 搭配 SMP 技術報告書，而且當時都下用途為"屋頂"(2502EFD004)，今日本單下"屋頂(保固年限)"怕日後使用上耐蝕有爭議，因此TDCC建議改為一般屋頂的用途。若執意維持"屋頂(保固年限)"，TDCC不承擔保固義務。何況本單兩色 SG52Y與SL67Y 對色申請鍍層KEY AZ150，之後下單 AZ200，TDCC 無言...！經TDCC內部討論需變更用途為"一般屋頂"。。。有關高鍍層加工鍍層龜裂產生紅繡對耐蝕性能影響--->參考文獻...https://www.scribd.com/document/209564981/Galvanised-Sheet-Bend-Crack?utm_source=chatgpt.com [訂單訊息通知] 2025/06/17 07:17:14 AM 訂單訊息通知 (秦大維 >> 通知 >> DongZe Wu) 訂單訊息 : TDCC 內部討論後，待客戶同意針對高鍍層硬板使用25μ SMP，修改保固書內容（只保平板部分）後再行送簽。本單先行退回... [訂單訊息通知] 2025/06/18 8:36:37 AM 訂單訊息通知 (秦大維 >> 通知 >> DongZe Wu) 訂單訊息 : MTC SHOW " LC NUMBER : 214925010314 AND DATE : 250325--->這非技術備註，以後別打在訂單備註 [訂單訊息通知] 2025/07/10 4:38:54 PM 訂單訊息通知 (吳東澤 >> 通知 >> DongZe Wu, Winnie Chang, Emily Hong, XinYi Wu, Edwy Chin, YuLung Kung, B.S. Wan, Y.L. Liu, Julian Liu, Sony Su, YunTung Li) 訂單訊息 : 此訂單使用對應材原料。
PPGL | 2506EFD006/001 |  | 1. 製造標準為MS、ASTM或銷新加坡之訂單，若無技術指定優先用料，請優先使用國內料，勿使用ANFEN (OFP00406)-{.不符.} | 1. 訂單若有厚度變異，冷軋厚度公差比照烤漆計算公式 , 但最小為 1/2 公差做設定 (OFP00254)-{.不符.} 2. "偏薄要求訂單" 鍍後厚度減 鍍後厚度下限需大於 0.02 MM,以免發生厚度不足狀況 (OFP00369)-{.不符.} 3. 製造標準為MS、ASTM或銷新加坡之訂單，若無技術指定優先用料，請優先使用國內料，勿使用ANFEN (OFP00406)-{.不符.} | 訂單:2506EFD006/001 CPL <生產備註> 事項如下 . 除HGI/ HGL 訂單邊緣不噴油. 其餘皆側緣噴油 (RMK00285) | 訂單:2506EFD006/001 CR1 <生產備註> 事項如下 . 完軋寬度超出管制值上限≦2mm時,冷軋繼續生產並填寫品質異常通報單給鍍鋅線,以便調整張力與板溫 (RMK00278) | 訂單:2506EFD006/001 CR2 <生產備註> 事項如下 . 完軋寬度超出管制值上限≦2mm時,冷軋繼續生產並填寫品質異常通報單給鍍鋅線,以便調整張力與板溫 (RMK00278) | 訂單:2506EFD006/001 CG1 無 <生產備註> 事項 | 訂單:2506EFD006/001 CG2 無 <生產備註> 事項 | 訂單:2506EFD006/001 CC1 <生產備註> 事項如下 . 因千里達烤漆產品曾經耐候性不佳被客訴，所以生產時請務必確認PMT (RMK00404) | 訂單:2506EFD006/001 CC2 <生產備註> 事項如下 . 因千里達烤漆產品曾經耐候性不佳被客訴，所以生產時請務必確認PMT (RMK00404) | 訂單:2506EFD006/001 RCL 無 <生產備註> 事項 | 訂單:2506EFD006/001 CCPK 無 <生產備註> 事項 | 訂單:2506EFD006/001 CGQC 無 <品檢備註> 事項 | 訂單:2506EFD006/001 CCQC 無 <品檢備註> 事項 | 訂單:2506EFD006/001 TOL 無 <生產備註> 事項 |  | 訂單 2506EFD006/001 修改記錄如下: 20250528 15:56:42 (22021) 退火碼: >> S1, 用途碼: >> COA001, 背面標示: >> C160, 訂單背面顏色(五碼): >> BW736, 背面漆膜厚: >> NOM, 背面漆塗漆型式幾塗幾烤: >> 2, 鉻酸鹽: >> Z, 訂單厚度: >> 0.5, 訂單重: >> 55, 重量容許率(下限): >> 10, 重量容許率(上限): >> 10, 訂單寬度: >> 1220, 鍍製方式: >> BC, 鋼捲內徑: >> 508, 鋼捲下限重: >> 3, 鋼捲上限重: >> 5, 壓花條件碼: >> -, 表面花紋: >> R, 綠色識別碼: >> -, 印刷輥號: >> -, 產品代碼: >> PPGL, 皮膜碼: >> -, 單位別: >> M, 油品種類: >> Z, 塗油量: >> Z, 包裝代碼: >> P7 , 保護膜碼: >> -, 客戶試片取樣型式: >> -, 調質碼: >> S, 套筒碼: >> N , 規格: >> A792MSSGR275, 製造標準: >> ASTM, 表面處理劑種類: >> Z, 表面處理劑塗佈量: >> Z, 伸長率測試: >> N, 硬度測試碼: >> N, 抗拉強度測試: >> N, 降伏強度測試: >> N, 厚度變異: >> -3, 訂單正面顏色(五碼): >> SB476, 正面漆膜厚: >> 25, 正面漆塗漆型式幾塗幾烤: >> 2, 修邊碼: >> Y, 重量碼: >> AW, 鋼捲捲向: >> O, 鍍層碼: >> AZM150, | H:厚度偏薄
PPGL | 2506EFD006/002 |  | 1. 製造標準為MS、ASTM或銷新加坡之訂單，若無技術指定優先用料，請優先使用國內料，勿使用ANFEN (OFP00406)-{.不符.} | 1. 訂單若有厚度變異，冷軋厚度公差比照烤漆計算公式 , 但最小為 1/2 公差做設定 (OFP00254)-{.不符.} 2. "偏薄要求訂單" 鍍後厚度減 鍍後厚度下限需大於 0.02 MM,以免發生厚度不足狀況 (OFP00369)-{.不符.} 3. 製造標準為MS、ASTM或銷新加坡之訂單，若無技術指定優先用料，請優先使用國內料，勿使用ANFEN (OFP00406)-{.不符.} | 訂單:2506EFD006/002 CPL <生產備註> 事項如下 . 除HGI/ HGL 訂單邊緣不噴油. 其餘皆側緣噴油 (RMK00285) | 訂單:2506EFD006/002 CR1 <生產備註> 事項如下 . 完軋寬度超出管制值上限≦2mm時,冷軋繼續生產並填寫品質異常通報單給鍍鋅線,以便調整張力與板溫 (RMK00278) | 訂單:2506EFD006/002 CR2 <生產備註> 事項如下 . 完軋寬度超出管制值上限≦2mm時,冷軋繼續生產並填寫品質異常通報單給鍍鋅線,以便調整張力與板溫 (RMK00278) | 訂單:2506EFD006/002 CG1 無 <生產備註> 事項 | 訂單:2506EFD006/002 CG2 無 <生產備註> 事項 | 訂單:2506EFD006/002 CC1 <生產備註> 事項如下 . 因千里達烤漆產品曾經耐候性不佳被客訴，所以生產時請務必確認PMT (RMK00404) | 訂單:2506EFD006/002 CC2 <生產備註> 事項如下 . 因千里達烤漆產品曾經耐候性不佳被客訴，所以生產時請務必確認PMT (RMK00404) | 訂單:2506EFD006/002 RCL 無 <生產備註> 事項 | 訂單:2506EFD006/002 CCPK 無 <生產備註> 事項 | 訂單:2506EFD006/002 CGQC 無 <品檢備註> 事項 | 訂單:2506EFD006/002 CCQC 無 <品檢備註> 事項 | 訂單:2506EFD006/002 TOL 無 <生產備註> 事項 |  | 訂單 2506EFD006/002 修改記錄如下: 20250528 15:56:51 (22021) 退火碼: >> S1, 用途碼: >> COA001, 背面標示: >> C160, 訂單背面顏色(五碼): >> BW736, 背面漆膜厚: >> NOM, 背面漆塗漆型式幾塗幾烤: >> 1, 鉻酸鹽: >> Z, 訂單厚度: >> 0.5, 訂單重: >> 35, 重量容許率(下限): >> 10, 重量容許率(上限): >> 10, 訂單寬度: >> 1220, 鍍製方式: >> BC, 鋼捲內徑: >> 508, 鋼捲下限重: >> 3, 鋼捲上限重: >> 5, 壓花條件碼: >> -, 表面花紋: >> R, 綠色識別碼: >> -, 印刷輥號: >> -, 產品代碼: >> PPGL, 皮膜碼: >> -, 單位別: >> M, 油品種類: >> Z, 塗油量: >> Z, 包裝代碼: >> P7 , 保護膜碼: >> -, 客戶試片取樣型式: >> -, 調質碼: >> S, 套筒碼: >> N , 規格: >> A792MSSGR275, 製造標準: >> ASTM, 表面處理劑種類: >> Z, 表面處理劑塗佈量: >> Z, 伸長率測試: >> N, 硬度測試碼: >> N, 抗拉強度測試: >> N, 降伏強度測試: >> N, 厚度變異: >> -3, 訂單正面顏色(五碼): >> SR736, 正面漆膜厚: >> 25, 正面漆塗漆型式幾塗幾烤: >> 2, 修邊碼: >> Y, 重量碼: >> AW, 鋼捲捲向: >> O, 鍍層碼: >> AZM150, | H:厚度偏薄
PPGL | 2506EFD006/003 |  | 1. 製造標準為MS、ASTM或銷新加坡之訂單，若無技術指定優先用料，請優先使用國內料，勿使用ANFEN (OFP00406)-{.不符.} | 1. 訂單若有厚度變異，冷軋厚度公差比照烤漆計算公式 , 但最小為 1/2 公差做設定 (OFP00254)-{.不符.} 2. "偏薄要求訂單" 鍍後厚度減 鍍後厚度下限需大於 0.02 MM,以免發生厚度不足狀況 (OFP00369)-{.不符.} 3. 製造標準為MS、ASTM或銷新加坡之訂單，若無技術指定優先用料，請優先使用國內料，勿使用ANFEN (OFP00406)-{.不符.} | 訂單:2506EFD006/003 CPL <生產備註> 事項如下 . 除HGI/ HGL 訂單邊緣不噴油. 其餘皆側緣噴油 (RMK00285) | 訂單:2506EFD006/003 CR1 <生產備註> 事項如下 . 完軋寬度超出管制值上限≦2mm時,冷軋繼續生產並填寫品質異常通報單給鍍鋅線,以便調整張力與板溫 (RMK00278) | 訂單:2506EFD006/003 CR2 <生產備註> 事項如下 . 完軋寬度超出管制值上限≦2mm時,冷軋繼續生產並填寫品質異常通報單給鍍鋅線,以便調整張力與板溫 (RMK00278) | 訂單:2506EFD006/003 CG1 無 <生產備註> 事項 | 訂單:2506EFD006/003 CG2 無 <生產備註> 事項 | 訂單:2506EFD006/003 CC1 <生產備註> 事項如下 . 因千里達烤漆產品曾經耐候性不佳被客訴，所以生產時請務必確認PMT (RMK00404) | 訂單:2506EFD006/003 CC2 <生產備註> 事項如下 . 因千里達烤漆產品曾經耐候性不佳被客訴，所以生產時請務必確認PMT (RMK00404) | 訂單:2506EFD006/003 RCL 無 <生產備註> 事項 | 訂單:2506EFD006/003 CCPK 無 <生產備註> 事項 | 訂單:2506EFD006/003 CGQC 無 <品檢備註> 事項 | 訂單:2506EFD006/003 CCQC 無 <品檢備註> 事項 | 訂單:2506EFD006/003 TOL 無 <生產備註> 事項 |  | 訂單 2506EFD006/003 修改記錄如下: 20250528 15:57:13 (22021) 退火碼: >> S1, 用途碼: >> COA001, 背面標示: >> C160, 訂單背面顏色(五碼): >> BW736, 背面漆膜厚: >> NOM, 背面漆塗漆型式幾塗幾烤: >> 2, 鉻酸鹽: >> Z, 訂單厚度: >> 0.5, 訂單重: >> 55, 重量容許率(下限): >> 10, 重量容許率(上限): >> 10, 訂單寬度: >> 1220, 鍍製方式: >> BC, 鋼捲內徑: >> 508, 鋼捲下限重: >> 3, 鋼捲上限重: >> 5, 壓花條件碼: >> -, 表面花紋: >> R, 綠色識別碼: >> -, 印刷輥號: >> -, 產品代碼: >> PPGL, 皮膜碼: >> -, 單位別: >> M, 油品種類: >> Z, 塗油量: >> Z, 包裝代碼: >> P7 , 保護膜碼: >> -, 客戶試片取樣型式: >> -, 調質碼: >> S, 套筒碼: >> N , 規格: >> A792MSSGR275, 製造標準: >> ASTM, 表面處理劑種類: >> Z, 表面處理劑塗佈量: >> Z, 伸長率測試: >> N, 硬度測試碼: >> N, 抗拉強度測試: >> N, 降伏強度測試: >> N, 厚度變異: >> -3, 訂單正面顏色(五碼): >> SB718, 正面漆膜厚: >> 25, 正面漆塗漆型式幾塗幾烤: >> 2, 修邊碼: >> Y, 重量碼: >> AW, 鋼捲捲向: >> O, 鍍層碼: >> AZM150, | H:厚度偏薄
PPGL | 2506EFD006/004 |  | 1. 製造標準為MS、ASTM或銷新加坡之訂單，若無技術指定優先用料，請優先使用國內料，勿使用ANFEN (OFP00406)-{.不符.} | 1. 訂單若有厚度變異，冷軋厚度公差比照烤漆計算公式 , 但最小為 1/2 公差做設定 (OFP00254)-{.不符.} 2. "偏薄要求訂單" 鍍後厚度減 鍍後厚度下限需大於 0.02 MM,以免發生厚度不足狀況 (OFP00369)-{.不符.} 3. 製造標準為MS、ASTM或銷新加坡之訂單，若無技術指定優先用料，請優先使用國內料，勿使用ANFEN (OFP00406)-{.不符.} | 訂單:2506EFD006/004 CPL <生產備註> 事項如下 . 除HGI/ HGL 訂單邊緣不噴油. 其餘皆側緣噴油 (RMK00285) | 訂單:2506EFD006/004 CR1 <生產備註> 事項如下 . 完軋寬度超出管制值上限≦2mm時,冷軋繼續生產並填寫品質異常通報單給鍍鋅線,以便調整張力與板溫 (RMK00278) | 訂單:2506EFD006/004 CR2 <生產備註> 事項如下 . 完軋寬度超出管制值上限≦2mm時,冷軋繼續生產並填寫品質異常通報單給鍍鋅線,以便調整張力與板溫 (RMK00278) | 訂單:2506EFD006/004 CG1 無 <生產備註> 事項 | 訂單:2506EFD006/004 CG2 無 <生產備註> 事項 | 訂單:2506EFD006/004 CC1 <生產備註> 事項如下 . 【色差】本色跟客戶協商結果，色差管制≦2.5。只管制當批無明顯目視色差，不管制批差異。 (RMK00314) . 請出口主操加貼"請勿堆疊"標簽紅色 (RMK00317) . 因金屬粉塗裝捲取容易變形，請RCL重整後、包裝與倉庫一律放置SKID上防止變形 (RMK00317) . 2015年發生過訴賠。請出口使用鋼套桶前請檢查焊接處，以免捲取後產生折痕 (RMK00381) . 因千里達烤漆產品曾經耐候性不佳被客訴，所以生產時請務必確認PMT (RMK00404) | 訂單:2506EFD006/004 CC2 <生產備註> 事項如下 . 【色差】本色跟客戶協商結果，色差管制≦2.5。只管制當批無明顯目視色差，不管制批差異。 (RMK00314) . 請出口主操加貼"請勿堆疊"標簽紅色 (RMK00317) . 因金屬粉塗裝捲取容易變形，請RCL重整後、包裝與倉庫一律放置SKID上防止變形 (RMK00317) . 2015年發生過訴賠。請出口使用鋼套桶前請檢查焊接處，以免捲取後產生折痕 (RMK00381) . 因千里達烤漆產品曾經耐候性不佳被客訴，所以生產時請務必確認PMT (RMK00404) | 訂單:2506EFD006/004 RCL <生產備註> 事項如下 . 因金屬粉塗裝捲取容易變形，請RCL重整後、包裝與倉庫一律放置SKID上防止變形 (RMK00317) | 訂單:2506EFD006/004 CCPK <生產備註> 事項如下 . 因金屬粉塗裝捲取容易變形，請RCL重整後、包裝與倉庫一律放置SKID上防止變形 (RMK00317) | 訂單:2506EFD006/004 CGQC 無 <品檢備註> 事項 | 訂單:2506EFD006/004 CCQC <品檢備註> 事項如下 . 【色差】本色跟客戶協商結果，色差管制≦2.5。只管制當批無明顯目視色差，不管制批差異。 (RMK00314) . 因金屬粉塗裝捲取容易變形，請RCL重整後、包裝與倉庫一律放置SKID上防止變形 (RMK00317) | 訂單:2506EFD006/004 TOL 無 <生產備註> 事項 |  | 訂單 2506EFD006/004 修改記錄如下: 20250528 15:57:22 (22021) 退火碼: >> S1, 用途碼: >> COA001, 背面標示: >> C160, 訂單背面顏色(五碼): >> BW736, 背面漆膜厚: >> NOM, 背面漆塗漆型式幾塗幾烤: >> 1, 鉻酸鹽: >> Z, 訂單厚度: >> 0.5, 訂單重: >> 35, 重量容許率(下限): >> 10, 重量容許率(上限): >> 10, 訂單寬度: >> 1220, 鍍製方式: >> BC, 鋼捲內徑: >> 508, 鋼捲下限重: >> 3, 鋼捲上限重: >> 5, 壓花條件碼: >> -, 表面花紋: >> R, 綠色識別碼: >> -, 印刷輥號: >> -, 產品代碼: >> PPGL, 皮膜碼: >> -, 單位別: >> M, 油品種類: >> Z, 塗油量: >> Z, 包裝代碼: >> P7 , 保護膜碼: >> -, 客戶試片取樣型式: >> -, 調質碼: >> S, 套筒碼: >> S , 規格: >> A792MSSGR275, 製造標準: >> ASTM, 表面處理劑種類: >> Z, 表面處理劑塗佈量: >> Z, 伸長率測試: >> N, 硬度測試碼: >> N, 抗拉強度測試: >> N, 降伏強度測試: >> N, 厚度變異: >> -3, 訂單正面顏色(五碼): >> SVC36, 正面漆膜厚: >> 25, 正面漆塗漆型式幾塗幾烤: >> 2, 修邊碼: >> Y, 重量碼: >> AW, 鋼捲捲向: >> O, 鍍層碼: >> AZM150, | H:厚度偏薄
PPGL | 2506EFD006/005 |  | 1. 製造標準為MS、ASTM或銷新加坡之訂單，若無技術指定優先用料，請優先使用國內料，勿使用ANFEN (OFP00406)-{.不符.} | 1. 訂單若有厚度變異，冷軋厚度公差比照烤漆計算公式 , 但最小為 1/2 公差做設定 (OFP00254)-{.不符.} 2. "偏薄要求訂單" 鍍後厚度減 鍍後厚度下限需大於 0.02 MM,以免發生厚度不足狀況 (OFP00369)-{.不符.} 3. 製造標準為MS、ASTM或銷新加坡之訂單，若無技術指定優先用料，請優先使用國內料，勿使用ANFEN (OFP00406)-{.不符.} | 訂單:2506EFD006/005 CPL <生產備註> 事項如下 . 除HGI/ HGL 訂單邊緣不噴油. 其餘皆側緣噴油 (RMK00285) | 訂單:2506EFD006/005 CR1 <生產備註> 事項如下 . 完軋寬度超出管制值上限≦2mm時,冷軋繼續生產並填寫品質異常通報單給鍍鋅線,以便調整張力與板溫 (RMK00278) | 訂單:2506EFD006/005 CR2 <生產備註> 事項如下 . 完軋寬度超出管制值上限≦2mm時,冷軋繼續生產並填寫品質異常通報單給鍍鋅線,以便調整張力與板溫 (RMK00278) | 訂單:2506EFD006/005 CG1 無 <生產備註> 事項 | 訂單:2506EFD006/005 CG2 無 <生產備註> 事項 | 訂單:2506EFD006/005 CC1 <生產備註> 事項如下 . 【色差】於對色時已告知客戶因鮮紅色遮蓋力不稍有不足,因此色差管制為DE≦2.0 (RMK-E_CHIN) . 2015年發生過訴賠。請出口使用鋼套桶前請檢查焊接處，以免捲取後產生折痕 (RMK00381) . 因千里達烤漆產品曾經耐候性不佳被客訴，所以生產時請務必確認PMT (RMK00404) | 訂單:2506EFD006/005 CC2 <生產備註> 事項如下 . 【色差】於對色時已告知客戶因鮮紅色遮蓋力不稍有不足,因此色差管制為DE≦2.0 (RMK-E_CHIN) . 2015年發生過訴賠。請出口使用鋼套桶前請檢查焊接處，以免捲取後產生折痕 (RMK00381) . 因千里達烤漆產品曾經耐候性不佳被客訴，所以生產時請務必確認PMT (RMK00404) | 訂單:2506EFD006/005 RCL 無 <生產備註> 事項 | 訂單:2506EFD006/005 CCPK 無 <生產備註> 事項 | 訂單:2506EFD006/005 CGQC 無 <品檢備註> 事項 | 訂單:2506EFD006/005 CCQC <品檢備註> 事項如下 . 【色差】於對色時已告知客戶因鮮紅色遮蓋力不稍有不足,因此色差管制為DE≦2.0 (RMK-E_CHIN) | 訂單:2506EFD006/005 TOL 無 <生產備註> 事項 | 【色差】於對色時已告知客戶因鮮紅色遮蓋力不稍有不足,因此色差管制為DE≦2.0^^/CC1/CC2/CCQC/ <<.E_CHIN 2025/05/29 13:15.>> | 訂單 2506EFD006/005 修改記錄如下: 20250528 15:57:46 (22021) 退火碼: >> S1, 用途碼: >> COA001, 背面標示: >> C160, 訂單背面顏色(五碼): >> BW736, 背面漆膜厚: >> NOM, 背面漆塗漆型式幾塗幾烤: >> 1, 鉻酸鹽: >> Z, 訂單厚度: >> 0.5, 訂單重: >> 35, 重量容許率(下限): >> 10, 重量容許率(上限): >> 10, 訂單寬度: >> 1220, 鍍製方式: >> BC, 鋼捲內徑: >> 508, 鋼捲下限重: >> 3, 鋼捲上限重: >> 5, 壓花條件碼: >> -, 表面花紋: >> R, 綠色識別碼: >> -, 印刷輥號: >> -, 產品代碼: >> PPGL, 皮膜碼: >> -, 單位別: >> M, 油品種類: >> Z, 塗油量: >> Z, 包裝代碼: >> P7 , 保護膜碼: >> -, 客戶試片取樣型式: >> -, 調質碼: >> S, 套筒碼: >> S , 規格: >> A792MSSGR275, 製造標準: >> ASTM, 表面處理劑種類: >> Z, 表面處理劑塗佈量: >> Z, 伸長率測試: >> N, 硬度測試碼: >> N, 抗拉強度測試: >> N, 降伏強度測試: >> N, 厚度變異: >> -3, 訂單正面顏色(五碼): >> SR468, 正面漆膜厚: >> 25, 正面漆塗漆型式幾塗幾烤: >> 2, 修邊碼: >> Y, 重量碼: >> AW, 鋼捲捲向: >> O, 鍍層碼: >> AZM150, | H:厚度偏薄
PPGL | 2506EFD006/006 |  | 1. 製造標準為MS、ASTM或銷新加坡之訂單，若無技術指定優先用料，請優先使用國內料，勿使用ANFEN (OFP00406)-{.不符.} | 1. 訂單若有厚度變異，冷軋厚度公差比照烤漆計算公式 , 但最小為 1/2 公差做設定 (OFP00254)-{.不符.} 2. "偏薄要求訂單" 鍍後厚度減 鍍後厚度下限需大於 0.02 MM,以免發生厚度不足狀況 (OFP00369)-{.不符.} 3. 製造標準為MS、ASTM或銷新加坡之訂單，若無技術指定優先用料，請優先使用國內料，勿使用ANFEN (OFP00406)-{.不符.} | 訂單:2506EFD006/006 CPL <生產備註> 事項如下 . 除HGI/ HGL 訂單邊緣不噴油. 其餘皆側緣噴油 (RMK00285) | 訂單:2506EFD006/006 CR1 <生產備註> 事項如下 . 完軋寬度超出管制值上限≦2mm時,冷軋繼續生產並填寫品質異常通報單給鍍鋅線,以便調整張力與板溫 (RMK00278) | 訂單:2506EFD006/006 CR2 <生產備註> 事項如下 . 完軋寬度超出管制值上限≦2mm時,冷軋繼續生產並填寫品質異常通報單給鍍鋅線,以便調整張力與板溫 (RMK00278) | 訂單:2506EFD006/006 CG1 無 <生產備註> 事項 | 訂單:2506EFD006/006 CG2 無 <生產備註> 事項 | 訂單:2506EFD006/006 CC1 <生產備註> 事項如下 . 2015年發生過訴賠。請出口使用鋼套桶前請檢查焊接處，以免捲取後產生折痕 (RMK00381) . 因千里達烤漆產品曾經耐候性不佳被客訴，所以生產時請務必確認PMT (RMK00404) | 訂單:2506EFD006/006 CC2 <生產備註> 事項如下 . 2015年發生過訴賠。請出口使用鋼套桶前請檢查焊接處，以免捲取後產生折痕 (RMK00381) . 因千里達烤漆產品曾經耐候性不佳被客訴，所以生產時請務必確認PMT (RMK00404) | 訂單:2506EFD006/006 RCL 無 <生產備註> 事項 | 訂單:2506EFD006/006 CCPK 無 <生產備註> 事項 | 訂單:2506EFD006/006 CGQC 無 <品檢備註> 事項 | 訂單:2506EFD006/006 CCQC 無 <品檢備註> 事項 | 訂單:2506EFD006/006 TOL 無 <生產備註> 事項 |  | 訂單 2506EFD006/006 修改記錄如下: 20250528 15:58:14 (22021) 退火碼: >> S1, 用途碼: >> COA001, 背面標示: >> C160, 訂單背面顏色(五碼): >> BW736, 背面漆膜厚: >> NOM, 背面漆塗漆型式幾塗幾烤: >> 1, 鉻酸鹽: >> Z, 訂單厚度: >> 0.5, 訂單重: >> 35, 重量容許率(下限): >> 10, 重量容許率(上限): >> 10, 訂單寬度: >> 1220, 鍍製方式: >> BC, 鋼捲內徑: >> 508, 鋼捲下限重: >> 3, 鋼捲上限重: >> 5, 壓花條件碼: >> -, 表面花紋: >> R, 綠色識別碼: >> -, 印刷輥號: >> -, 產品代碼: >> PPGL, 皮膜碼: >> -, 單位別: >> M, 油品種類: >> Z, 塗油量: >> Z, 包裝代碼: >> P7 , 保護膜碼: >> -, 客戶試片取樣型式: >> -, 調質碼: >> S, 套筒碼: >> S , 規格: >> A792MSSGR275, 製造標準: >> ASTM, 表面處理劑種類: >> Z, 表面處理劑塗佈量: >> Z, 伸長率測試: >> N, 硬度測試碼: >> N, 抗拉強度測試: >> N, 降伏強度測試: >> N, 厚度變異: >> -3, 訂單正面顏色(五碼): >> SG936, 正面漆膜厚: >> 25, 正面漆塗漆型式幾塗幾烤: >> 2, 修邊碼: >> Y, 重量碼: >> AW, 鋼捲捲向: >> O, 鍍層碼: >> AZM150, | H:厚度偏薄
PPGL | 2506EFD006/007 |  | 1. 製造標準為MS、ASTM或銷新加坡之訂單，若無技術指定優先用料，請優先使用國內料，勿使用ANFEN (OFP00406)-{.不符.} | 1. 訂單若有厚度變異，冷軋厚度公差比照烤漆計算公式 , 但最小為 1/2 公差做設定 (OFP00254)-{.不符.} 2. "偏薄要求訂單" 鍍後厚度減 鍍後厚度下限需大於 0.02 MM,以免發生厚度不足狀況 (OFP00369)-{.不符.} 3. 製造標準為MS、ASTM或銷新加坡之訂單，若無技術指定優先用料，請優先使用國內料，勿使用ANFEN (OFP00406)-{.不符.} | 訂單:2506EFD006/007 CPL <生產備註> 事項如下 . 除HGI/ HGL 訂單邊緣不噴油. 其餘皆側緣噴油 (RMK00285) | 訂單:2506EFD006/007 CR1 <生產備註> 事項如下 . 完軋寬度超出管制值上限≦2mm時,冷軋繼續生產並填寫品質異常通報單給鍍鋅線,以便調整張力與板溫 (RMK00278) | 訂單:2506EFD006/007 CR2 <生產備註> 事項如下 . 完軋寬度超出管制值上限≦2mm時,冷軋繼續生產並填寫品質異常通報單給鍍鋅線,以便調整張力與板溫 (RMK00278) | 訂單:2506EFD006/007 CG1 無 <生產備註> 事項 | 訂單:2506EFD006/007 CG2 無 <生產備註> 事項 | 訂單:2506EFD006/007 CC1 <生產備註> 事項如下 . 【水痕】因YCP 近似深黑色水痕可能嚴重，因此指定CC1生產注意W/Q 使用純水與水量控制 (RMK-E_CHIN) . 因千里達烤漆產品曾經耐候性不佳被客訴，所以生產時請務必確認PMT (RMK00404) | 訂單:2506EFD006/007 CC2 <生產備註> 事項如下 . 【水痕】因YCP 近似深黑色水痕可能嚴重，因此指定CC1生產注意W/Q 使用純水與水量控制 (RMK-E_CHIN) . 因千里達烤漆產品曾經耐候性不佳被客訴，所以生產時請務必確認PMT (RMK00404) | 訂單:2506EFD006/007 RCL 無 <生產備註> 事項 | 訂單:2506EFD006/007 CCPK 無 <生產備註> 事項 | 訂單:2506EFD006/007 CGQC 無 <品檢備註> 事項 | 訂單:2506EFD006/007 CCQC <品檢備註> 事項如下 . 【水痕】因YCP 近似深黑色水痕可能嚴重，因此指定CC1生產注意W/Q 使用純水與水量控制 (RMK-E_CHIN) | 訂單:2506EFD006/007 TOL 無 <生產備註> 事項 | 【水痕】因YCP 近似深黑色水痕可能嚴重，因此指定CC1生產注意W/Q 使用純水與水量控制^^/CC1/CC2/CCQC/^^ <<.E_CHIN 2025/05/29 13:40.>> | 訂單 2506EFD006/007 修改記錄如下: 20250528 15:58:27 (22021) 退火碼: >> S1, 用途碼: >> COA001, 背面標示: >> C160, 訂單背面顏色(五碼): >> BW736, 背面漆膜厚: >> NOM, 背面漆塗漆型式幾塗幾烤: >> 1, 鉻酸鹽: >> Z, 訂單厚度: >> 0.5, 訂單重: >> 35, 重量容許率(下限): >> 10, 重量容許率(上限): >> 10, 訂單寬度: >> 1225, 鍍製方式: >> BC, 鋼捲內徑: >> 508, 鋼捲下限重: >> 3, 鋼捲上限重: >> 5, 壓花條件碼: >> -, 表面花紋: >> R, 綠色識別碼: >> -, 印刷輥號: >> -, 產品代碼: >> PPGL, 皮膜碼: >> -, 單位別: >> M, 油品種類: >> Z, 塗油量: >> Z, 包裝代碼: >> P7 , 保護膜碼: >> -, 客戶試片取樣型式: >> -, 調質碼: >> S, 套筒碼: >> N , 規格: >> A792MSSGR275, 製造標準: >> ASTM, 表面處理劑種類: >> Z, 表面處理劑塗佈量: >> Z, 伸長率測試: >> N, 硬度測試碼: >> N, 抗拉強度測試: >> N, 降伏強度測試: >> N, 厚度變異: >> -3, 訂單正面顏色(五碼): >> SY866, 正面漆膜厚: >> 25, 正面漆塗漆型式幾塗幾烤: >> 2, 修邊碼: >> Y, 重量碼: >> AW, 鋼捲捲向: >> O, 鍍層碼: >> AZM150, | H:厚度偏薄
PPGL | 2506EFD006/008 |  | 1. 製造標準為MS、ASTM或銷新加坡之訂單，若無技術指定優先用料，請優先使用國內料，勿使用ANFEN (OFP00406)-{.不符.} | 1. 訂單若有厚度變異，冷軋厚度公差比照烤漆計算公式 , 但最小為 1/2 公差做設定 (OFP00254)-{.不符.} 2. "偏薄要求訂單" 鍍後厚度減 鍍後厚度下限需大於 0.02 MM,以免發生厚度不足狀況 (OFP00369)-{.不符.} 3. 製造標準為MS、ASTM或銷新加坡之訂單，若無技術指定優先用料，請優先使用國內料，勿使用ANFEN (OFP00406)-{.不符.} | 訂單:2506EFD006/008 CPL <生產備註> 事項如下 . 除HGI/ HGL 訂單邊緣不噴油. 其餘皆側緣噴油 (RMK00285) | 訂單:2506EFD006/008 CR1 <生產備註> 事項如下 . 完軋寬度超出管制值上限≦2mm時,冷軋繼續生產並填寫品質異常通報單給鍍鋅線,以便調整張力與板溫 (RMK00278) | 訂單:2506EFD006/008 CR2 <生產備註> 事項如下 . 完軋寬度超出管制值上限≦2mm時,冷軋繼續生產並填寫品質異常通報單給鍍鋅線,以便調整張力與板溫 (RMK00278) | 訂單:2506EFD006/008 CG1 無 <生產備註> 事項 | 訂單:2506EFD006/008 CG2 無 <生產備註> 事項 | 訂單:2506EFD006/008 CC1 <生產備註> 事項如下 . 因千里達烤漆產品曾經耐候性不佳被客訴，所以生產時請務必確認PMT (RMK00404) . 【抽氣量】白色系在CC1生產時,FINISH抽氣量請設定250,如生產中發生色差b值異常升高,請股長再加大抽氣量因應 (RMK00560) | 訂單:2506EFD006/008 CC2 <生產備註> 事項如下 . 因千里達烤漆產品曾經耐候性不佳被客訴，所以生產時請務必確認PMT (RMK00404) . 【抽氣量】白色系在CC1生產時,FINISH抽氣量請設定250,如生產中發生色差b值異常升高,請股長再加大抽氣量因應 (RMK00560) | 訂單:2506EFD006/008 RCL 無 <生產備註> 事項 | 訂單:2506EFD006/008 CCPK 無 <生產備註> 事項 | 訂單:2506EFD006/008 CGQC 無 <品檢備註> 事項 | 訂單:2506EFD006/008 CCQC 無 <品檢備註> 事項 | 訂單:2506EFD006/008 TOL 無 <生產備註> 事項 |  | 訂單 2506EFD006/008 修改記錄如下: 20250528 15:59:11 (22021) 退火碼: >> S1, 用途碼: >> COA001, 背面標示: >> C838, 訂單背面顏色(五碼): >> BW736, 背面漆膜厚: >> NOM, 背面漆塗漆型式幾塗幾烤: >> 1, 鉻酸鹽: >> Z, 訂單厚度: >> 0.4, 訂單重: >> 55, 重量容許率(下限): >> 10, 重量容許率(上限): >> 10, 訂單寬度: >> 1225, 鍍製方式: >> BC, 鋼捲內徑: >> 508, 鋼捲下限重: >> 3, 鋼捲上限重: >> 5, 壓花條件碼: >> -, 表面花紋: >> R, 綠色識別碼: >> -, 印刷輥號: >> -, 產品代碼: >> PPGL, 皮膜碼: >> -, 單位別: >> M, 油品種類: >> Z, 塗油量: >> Z, 包裝代碼: >> P7 , 保護膜碼: >> -, 客戶試片取樣型式: >> -, 調質碼: >> S, 套筒碼: >> N , 規格: >> A792MSSGR275, 製造標準: >> ASTM, 表面處理劑種類: >> Z, 表面處理劑塗佈量: >> Z, 伸長率測試: >> N, 硬度測試碼: >> N, 抗拉強度測試: >> N, 降伏強度測試: >> N, 厚度變異: >> -3, 訂單正面顏色(五碼): >> SY906, 正面漆膜厚: >> 25, 正面漆塗漆型式幾塗幾烤: >> 2, 修邊碼: >> Y, 重量碼: >> AW, 鋼捲捲向: >> O, 鍍層碼: >> AZM150, 20250528 16:01:06 (22021) 訂單正面顏色(五碼): SY906 >> 1W890, | H:厚度偏薄
PPGL | 2506EFD007/001 |  | 1. 製造標準為MS、ASTM或銷新加坡之訂單，若無技術指定優先用料，請優先使用國內料，勿使用ANFEN (OFP00406)-{.不符.} | 1. 訂單若有厚度變異，冷軋厚度公差比照烤漆計算公式 , 但最小為 1/2 公差做設定 (OFP00254)-{.不符.} 2. "偏薄要求訂單" 鍍後厚度減 鍍後厚度下限需大於 0.02 MM,以免發生厚度不足狀況 (OFP00369)-{.不符.} 3. 製造標準為MS、ASTM或銷新加坡之訂單，若無技術指定優先用料，請優先使用國內料，勿使用ANFEN (OFP00406)-{.不符.} | 訂單:2506EFD007/001 CPL <生產備註> 事項如下 . 除HGI/ HGL 訂單邊緣不噴油. 其餘皆側緣噴油 (RMK00285) | 訂單:2506EFD007/001 CR1 <生產備註> 事項如下 . 完軋寬度超出管制值上限≦2mm時,冷軋繼續生產並填寫品質異常通報單給鍍鋅線,以便調整張力與板溫 (RMK00278) | 訂單:2506EFD007/001 CR2 <生產備註> 事項如下 . 完軋寬度超出管制值上限≦2mm時,冷軋繼續生產並填寫品質異常通報單給鍍鋅線,以便調整張力與板溫 (RMK00278) | 訂單:2506EFD007/001 CG1 無 <生產備註> 事項 | 訂單:2506EFD007/001 CG2 無 <生產備註> 事項 | 訂單:2506EFD007/001 CC1 <生產備註> 事項如下 . 因千里達烤漆產品曾經耐候性不佳被客訴，所以生產時請務必確認PMT (RMK00404) | 訂單:2506EFD007/001 CC2 <生產備註> 事項如下 . 因千里達烤漆產品曾經耐候性不佳被客訴，所以生產時請務必確認PMT (RMK00404) | 訂單:2506EFD007/001 RCL 無 <生產備註> 事項 | 訂單:2506EFD007/001 CCPK 無 <生產備註> 事項 | 訂單:2506EFD007/001 CGQC 無 <品檢備註> 事項 | 訂單:2506EFD007/001 CCQC 無 <品檢備註> 事項 | 訂單:2506EFD007/001 TOL 無 <生產備註> 事項 |  | 訂單 2506EFD007/001 修改記錄如下: 20250526 15:09:45 (22021) 退火碼: >> S1, 用途碼: >> COA001, 背面標示: >> C160, 訂單背面顏色(五碼): >> BW736, 背面漆膜厚: >> NOM, 背面漆塗漆型式幾塗幾烤: >> 2, 鉻酸鹽: >> Z, 訂單厚度: >> 0.5, 訂單重: >> 35, 重量容許率(下限): >> 10, 重量容許率(上限): >> 10, 訂單寬度: >> 1220, 鍍製方式: >> BC, 鋼捲內徑: >> 508, 鋼捲下限重: >> 3, 鋼捲上限重: >> 5, 壓花條件碼: >> -, 表面花紋: >> R, 綠色識別碼: >> -, 印刷輥號: >> -, 產品代碼: >> PPGL, 皮膜碼: >> -, 單位別: >> M, 油品種類: >> Z, 塗油量: >> Z, 包裝代碼: >> P7 , 保護膜碼: >> -, 客戶試片取樣型式: >> -, 調質碼: >> S, 套筒碼: >> N , 規格: >> A792MSSGR275, 製造標準: >> ASTM, 表面處理劑種類: >> Z, 表面處理劑塗佈量: >> Z, 伸長率測試: >> N, 硬度測試碼: >> N, 抗拉強度測試: >> N, 降伏強度測試: >> N, 厚度變異: >> -3, 訂單正面顏色(五碼): >> SL878, 正面漆膜厚: >> 25, 正面漆塗漆型式幾塗幾烤: >> 2, 修邊碼: >> Y, 重量碼: >> AW, 鋼捲捲向: >> O, 鍍層碼: >> AZM150, | H:厚度偏薄
PPGL | 2506EFD007/002 |  | 1. 製造標準為MS、ASTM或銷新加坡之訂單，若無技術指定優先用料，請優先使用國內料，勿使用ANFEN (OFP00406)-{.不符.} | 1. 訂單若有厚度變異，冷軋厚度公差比照烤漆計算公式 , 但最小為 1/2 公差做設定 (OFP00254)-{.不符.} 2. "偏薄要求訂單" 鍍後厚度減 鍍後厚度下限需大於 0.02 MM,以免發生厚度不足狀況 (OFP00369)-{.不符.} 3. 製造標準為MS、ASTM或銷新加坡之訂單，若無技術指定優先用料，請優先使用國內料，勿使用ANFEN (OFP00406)-{.不符.} | 訂單:2506EFD007/002 CPL <生產備註> 事項如下 . 除HGI/ HGL 訂單邊緣不噴油. 其餘皆側緣噴油 (RMK00285) | 訂單:2506EFD007/002 CR1 <生產備註> 事項如下 . 完軋寬度超出管制值上限≦2mm時,冷軋繼續生產並填寫品質異常通報單給鍍鋅線,以便調整張力與板溫 (RMK00278) | 訂單:2506EFD007/002 CR2 <生產備註> 事項如下 . 完軋寬度超出管制值上限≦2mm時,冷軋繼續生產並填寫品質異常通報單給鍍鋅線,以便調整張力與板溫 (RMK00278) | 訂單:2506EFD007/002 CG1 無 <生產備註> 事項 | 訂單:2506EFD007/002 CG2 無 <生產備註> 事項 | 訂單:2506EFD007/002 CC1 <生產備註> 事項如下 . 【色差】於對色時已告知客戶因鮮紅色遮蓋力不稍有不足需另行協議色差管制為DE≦2.0禾寶已於20140625回應同意此管制 (RMK-E_CHIN) . 因千里達烤漆產品曾經耐候性不佳被客訴，所以生產時請務必確認PMT (RMK00404) | 訂單:2506EFD007/002 CC2 <生產備註> 事項如下 . 【色差】於對色時已告知客戶因鮮紅色遮蓋力不稍有不足需另行協議色差管制為DE≦2.0禾寶已於20140625回應同意此管制 (RMK-E_CHIN) . 因千里達烤漆產品曾經耐候性不佳被客訴，所以生產時請務必確認PMT (RMK00404) | 訂單:2506EFD007/002 RCL 無 <生產備註> 事項 | 訂單:2506EFD007/002 CCPK 無 <生產備註> 事項 | 訂單:2506EFD007/002 CGQC 無 <品檢備註> 事項 | 訂單:2506EFD007/002 CCQC <品檢備註> 事項如下 . 【色差】於對色時已告知客戶因鮮紅色遮蓋力不稍有不足需另行協議色差管制為DE≦2.0禾寶已於20140625回應同意此管制 (RMK-E_CHIN) | 訂單:2506EFD007/002 TOL 無 <生產備註> 事項 | 【色差】於對色時已告知客戶因鮮紅色遮蓋力不稍有不足需另行協議色差管制為DE≦2.0禾寶已於20140625回應同意此管制^^/CC1/CC2/CCQC/ <<.E_CHIN 2025/06/02 09:38.>> | 訂單 2506EFD007/002 修改記錄如下: 20250526 15:09:56 (22021) 退火碼: >> S1, 用途碼: >> COA001, 背面標示: >> C160, 訂單背面顏色(五碼): >> BW736, 背面漆膜厚: >> NOM, 背面漆塗漆型式幾塗幾烤: >> 1, 鉻酸鹽: >> Z, 訂單厚度: >> 0.5, 訂單重: >> 35, 重量容許率(下限): >> 10, 重量容許率(上限): >> 10, 訂單寬度: >> 1220, 鍍製方式: >> BC, 鋼捲內徑: >> 508, 鋼捲下限重: >> 3, 鋼捲上限重: >> 5, 壓花條件碼: >> -, 表面花紋: >> R, 綠色識別碼: >> -, 印刷輥號: >> -, 產品代碼: >> PPGL, 皮膜碼: >> -, 單位別: >> M, 油品種類: >> Z, 塗油量: >> Z, 包裝代碼: >> P7 , 保護膜碼: >> -, 客戶試片取樣型式: >> -, 調質碼: >> S, 套筒碼: >> N , 規格: >> A792MSSGR275, 製造標準: >> ASTM, 表面處理劑種類: >> Z, 表面處理劑塗佈量: >> Z, 伸長率測試: >> N, 硬度測試碼: >> N, 抗拉強度測試: >> N, 降伏強度測試: >> N, 厚度變異: >> -3, 訂單正面顏色(五碼): >> SR468, 正面漆膜厚: >> 25, 正面漆塗漆型式幾塗幾烤: >> 2, 修邊碼: >> Y, 重量碼: >> AW, 鋼捲捲向: >> O, 鍍層碼: >> AZM150, | H:厚度偏薄
PPGL | 2506EFD007/003 |  | 1. 製造標準為MS、ASTM或銷新加坡之訂單，若無技術指定優先用料，請優先使用國內料，勿使用ANFEN (OFP00406)-{.不符.} | 1. 訂單若有厚度變異，冷軋厚度公差比照烤漆計算公式 , 但最小為 1/2 公差做設定 (OFP00254)-{.不符.} 2. "偏薄要求訂單" 鍍後厚度減 鍍後厚度下限需大於 0.02 MM,以免發生厚度不足狀況 (OFP00369)-{.不符.} 3. 製造標準為MS、ASTM或銷新加坡之訂單，若無技術指定優先用料，請優先使用國內料，勿使用ANFEN (OFP00406)-{.不符.} | 訂單:2506EFD007/003 CPL <生產備註> 事項如下 . 除HGI/ HGL 訂單邊緣不噴油. 其餘皆側緣噴油 (RMK00285) | 訂單:2506EFD007/003 CR1 <生產備註> 事項如下 . 完軋寬度超出管制值上限≦2mm時,冷軋繼續生產並填寫品質異常通報單給鍍鋅線,以便調整張力與板溫 (RMK00278) | 訂單:2506EFD007/003 CR2 <生產備註> 事項如下 . 完軋寬度超出管制值上限≦2mm時,冷軋繼續生產並填寫品質異常通報單給鍍鋅線,以便調整張力與板溫 (RMK00278) | 訂單:2506EFD007/003 CG1 無 <生產備註> 事項 | 訂單:2506EFD007/003 CG2 無 <生產備註> 事項 | 訂單:2506EFD007/003 CC1 <生產備註> 事項如下 . 因千里達烤漆產品曾經耐候性不佳被客訴，所以生產時請務必確認PMT (RMK00404) | 訂單:2506EFD007/003 CC2 <生產備註> 事項如下 . 因千里達烤漆產品曾經耐候性不佳被客訴，所以生產時請務必確認PMT (RMK00404) | 訂單:2506EFD007/003 RCL 無 <生產備註> 事項 | 訂單:2506EFD007/003 CCPK 無 <生產備註> 事項 | 訂單:2506EFD007/003 CGQC 無 <品檢備註> 事項 | 訂單:2506EFD007/003 CCQC 無 <品檢備註> 事項 | 訂單:2506EFD007/003 TOL 無 <生產備註> 事項 |  | 訂單 2506EFD007/003 修改記錄如下: 20250526 15:11:51 (22021) 退火碼: >> S1, 用途碼: >> COA001, 背面標示: >> C160, 訂單背面顏色(五碼): >> BW736, 背面漆膜厚: >> NOM, 背面漆塗漆型式幾塗幾烤: >> 1, 鉻酸鹽: >> Z, 訂單厚度: >> 0.5, 訂單重: >> 35, 重量容許率(下限): >> 10, 重量容許率(上限): >> 10, 訂單寬度: >> 1220, 鍍製方式: >> BC, 鋼捲內徑: >> 508, 鋼捲下限重: >> 3, 鋼捲上限重: >> 5, 壓花條件碼: >> -, 表面花紋: >> R, 綠色識別碼: >> -, 印刷輥號: >> -, 產品代碼: >> PPGL, 皮膜碼: >> -, 單位別: >> M, 油品種類: >> Z, 塗油量: >> Z, 包裝代碼: >> P7 , 保護膜碼: >> -, 客戶試片取樣型式: >> -, 調質碼: >> S, 套筒碼: >> N , 規格: >> A792MSSGR275, 製造標準: >> ASTM, 表面處理劑種類: >> Z, 表面處理劑塗佈量: >> Z, 伸長率測試: >> N, 硬度測試碼: >> N, 抗拉強度測試: >> N, 降伏強度測試: >> N, 厚度變異: >> -3, 訂單正面顏色(五碼): >> SY756, 正面漆膜厚: >> 25, 正面漆塗漆型式幾塗幾烤: >> 2, 修邊碼: >> Y, 重量碼: >> AW, 鋼捲捲向: >> O, 鍍層碼: >> AZM150, | H:厚度偏薄
PPGL | 2506EFE005/001 |  | 1. 製造標準為MS、ASTM或銷新加坡之訂單，若無技術指定優先用料，請優先使用國內料，勿使用ANFEN (OFP00406)-{.不符.} 2. 提醒：客戶"WESTMAN STEEL"HR配 《HR寬度－訂單寬度=15～30》 (OFP00722)-{.不符.} 3. 提醒：客戶"WESTMAN STEEL"HR配 《HR寬度－訂單寬度=15～30》 (OFP00723)-{.不符.} | 1. 製造標準為MS、ASTM或銷新加坡之訂單，若無技術指定優先用料，請優先使用國內料，勿使用ANFEN (OFP00406)-{.不符.} 2. 【提醒】！本單為直立式包裝，嚴禁鍍鋅或烤漆後以STAGGER捲取 (OFP00451)-{.不符.} 3. ※超耐候一系列用途要確認是否有英制公差需求，有英制公差需求時選配碼用ON027※ (OFP00680)-{.不符.} 4. ●WESTMAN PPGL背漆轉印 『指定生產線別-- CR1 +CG1 或 CR2+CG2 生產』● (OFP00720)-{.不符.} 5. ●WESTMAN PPGL背漆轉印 『指定生產線別-- CR1 +CG1 或 CR2+CG2 生產』● (OFP00721)-{.不符.} 6. 提醒：客戶"WESTMAN STEEL"HR配 《HR寬度－訂單寬度=15～30》 (OFP00722)-{.不符.} 7. 提醒：客戶"WESTMAN STEEL"HR配 《HR寬度－訂單寬度=15～30》 (OFP00723)-{.不符.} 8. ☆☆☆提醒！WESTMAN PPGL背漆轉印 指定生產線別☆☆☆ (OFP00726)-{.不符.} 9. 此經銷商有簽訂1/2厚度公差保證(無厚度變異),請調整冷軋與鍍鋅厚度公差管制範圍. 保證 ASTM 厚度公差 (OFP00180)-{.不符.} | 訂單:2506EFE005/001 CPL <生產備註> 事項如下 . 除HGI/ HGL 訂單邊緣不噴油. 其餘皆側緣噴油 (RMK00285) . 【美加訂單生產注意事項-CPL】1.客戶美加地區訂單實施修邊刀最大使用顆數上限(20顆) (RMK00717) . 【美加訂單生產注意事項-CPL】2.排程備註:注意修邊品質與毛邊 (RMK00717) . 【美加訂單生產注意事項-CPL】3.去毛邊輥的管制：兩側壓力均設定1.0 kg/cm2 (RMK00717) | 訂單:2506EFE005/001 CR1 <生產備註> 事項如下 . 此經銷商保證平均厚度在1/2厚度公差內，厚度量測NG時，如單位長度符合範圍，請放行 (RMK00402) . 【美加訂單生產注意事項-CR】1.兩側各加開一個spot cooling增加冷卻效果。 (RMK00717) . 【美加訂單生產注意事項-CR】2.發生毛邊時，請降速生產減輕毛邊程度，暫留討論後再處置。 (RMK00717) | 訂單:2506EFE005/001 CR2 <生產備註> 事項如下 . 此經銷商保證平均厚度在1/2厚度公差內，厚度量測NG時，如單位長度符合範圍，請放行 (RMK00402) . 【美加訂單生產注意事項-CR】1.兩側各加開一個spot cooling增加冷卻效果。 (RMK00717) . 【美加訂單生產注意事項-CR】2.發生毛邊時，請降速生產減輕毛邊程度，暫留討論後再處置。 (RMK00717) | 訂單:2506EFE005/001 CG1 <生產備註> 事項如下 . 【板形】 FLATNESS 板形≦12 I-UNIT（≦0.7％） (RMK-E_CHIN) . 鍍鋅表面不可有鋅痕、壓痕、凹陷、及刮傷 、應變痕等。 (RMK00054) . 此經銷商保證平均厚度在1/2厚度公差內，厚度量測NG時，如單位長度符合範圍，請放行 (RMK00402) . 鍍層 AZ150 (含) 以上 , 鋅花等級 C~E 目標D，避免鋅花晶界明顯後續造成烤漆點狀未塗漆。 (RMK00565) . 【美加訂單生產注意事項-CG1】副操確認完回控制室後，於生產排程鋼號旁簽名紀錄，以利後續追查(該排程生產完，排程單將保留)。 (RMK00717) . 【美加訂單生產注意事項-CG1】中央段副操每顆銲道出Pot時觀察銲道同時，確認Beaver Tail與鋼板接觸之Guide Roll羊毛氈狀況，並適時添加潤滑油(避免乾掉)。 (RMK00717) | 訂單:2506EFE005/001 CG2 <生產備註> 事項如下 . 【板形】 FLATNESS 板形≦12 I-UNIT（≦0.7％） (RMK-E_CHIN) . 鍍鋅表面不可有鋅痕、壓痕、凹陷、及刮傷 、應變痕等。 (RMK00054) . 此經銷商保證平均厚度在1/2厚度公差內，厚度量測NG時，如單位長度符合範圍，請放行 (RMK00402) . 鍍層 AZ150 (含) 以上 , 鋅花等級 C~E 目標D，避免鋅花晶界明顯後續造成烤漆點狀未塗漆。 (RMK00565) . 【美加訂單生產注意事項-CG2】1.使用SUB-NOZZLE (RMK00717) | 訂單:2506EFE005/001 CC1 <生產備註> 事項如下 . 【板形】 FLATNESS 板形≦12 I-UNIT（≦0.7％） (RMK-E_CHIN) . 正面面漆(20U)及正面總膜厚(25U)要求管制90%以上之膜厚,未達標準降級. (RMK00054) . 若背面面漆(20U)及背面總膜厚(25U)時要求管制90%以上之膜厚,未達標準降級 (RMK00054) . 面漆=18U(90%)~請購基準22U(110%),標準板總膜厚=5+20U(100%面漆). (RMK00054) . 30CM*全寬*留1塊給LAB及1塊給塗料商, (RMK00054) . 【色差】1.1.此客戶對面漆(非B開頭之色碼)目視色差要求較高,請依限度樣本進行目視色差管制★--->發生過訴賠 (RMK00248) . 【色差】1.2.若針對特殊顏色需特別管理時，請品檢忽略1.1.的規定以特別規定為主 (RMK00248) . 此經銷商保證平均厚度在1/2厚度公差內，厚度量測NG時，如單位長度符合範圍，請放行 (RMK00402) . 【捲取】注意！本單為直立式包裝。禁用STAGGER捲取送包裝！送RCL重處理例外。 (RMK00512) . 【美加訂單生產注意事項-CCP】1.請烤漆入口依照正背面漆鋼捲投向規定進行鋼捲投入。 (RMK00717) . 【美加訂單生產注意事項-CCP】2.烤漆入口依照鋼捲投向規定進行鋼捲投入。(CR1/CG1 CR2/CG2-->正向入料。CR1/CG2 CR2/CG1-->反向入料) (RMK00717) . 【美加訂單生產注意事項-CCP】3.此訂單背面漆一律採Nature塗裝，塗裝黏度設定40秒以上 (RMK00717) | 訂單:2506EFE005/001 CC2 <生產備註> 事項如下 . 【板形】 FLATNESS 板形≦12 I-UNIT（≦0.7％） (RMK-E_CHIN) . 正面面漆(20U)及正面總膜厚(25U)要求管制90%以上之膜厚,未達標準降級. (RMK00054) . 若背面面漆(20U)及背面總膜厚(25U)時要求管制90%以上之膜厚,未達標準降級 (RMK00054) . 面漆=18U(90%)~請購基準22U(110%),標準板總膜厚=5+20U(100%面漆). (RMK00054) . 30CM*全寬*留1塊給LAB及1塊給塗料商, (RMK00054) . 【色差】1.1.此客戶對面漆(非B開頭之色碼)目視色差要求較高,請依限度樣本進行目視色差管制★--->發生過訴賠 (RMK00248) . 【色差】1.2.若針對特殊顏色需特別管理時，請品檢忽略1.1.的規定以特別規定為主 (RMK00248) . 此經銷商保證平均厚度在1/2厚度公差內，厚度量測NG時，如單位長度符合範圍，請放行 (RMK00402) . 【捲取】注意！本單為直立式包裝。禁用STAGGER捲取送包裝！送RCL重處理例外。 (RMK00512) . 【美加訂單生產注意事項-CCP】1.請烤漆入口依照正背面漆鋼捲投向規定進行鋼捲投入。 (RMK00717) . 【美加訂單生產注意事項-CCP】2.烤漆入口依照鋼捲投向規定進行鋼捲投入。(CR1/CG1 CR2/CG2-->正向入料。CR1/CG2 CR2/CG1-->反向入料) (RMK00717) . 【美加訂單生產注意事項-CCP】3.此訂單背面漆一律採Nature塗裝，塗裝黏度設定40秒以上 (RMK00717) | 訂單:2506EFE005/001 RCL <生產備註> 事項如下 . 【捲取】注意！本單為直立式包裝。禁用STAGGER捲取送包裝！送RCL重處理例外。 (RMK00512) | 訂單:2506EFE005/001 CCPK 無 <生產備註> 事項 | 訂單:2506EFE005/001 CGQC <品檢備註> 事項如下 . 【板形】 FLATNESS 板形≦12 I-UNIT（≦0.7％） (RMK-E_CHIN) . 鍍層 AZ150 (含) 以上 , 鋅花等級 C~E 目標D，避免鋅花晶界明顯後續造成烤漆點狀未塗漆。 (RMK00565) | 訂單:2506EFE005/001 CCQC <品檢備註> 事項如下 . 【板形】 FLATNESS 板形≦12 I-UNIT（≦0.7％） (RMK-E_CHIN) . 【色差】1.1.此客戶對面漆(非B開頭之色碼)目視色差要求較高,請依限度樣本進行目視色差管制★--->發生過訴賠 (RMK00248) . 【色差】1.2.若針對特殊顏色需特別管理時，請品檢忽略1.1.的規定以特別規定為主 (RMK00248) . 【捲取】注意！本單為直立式包裝。禁用STAGGER捲取送包裝！送RCL重處理例外。 (RMK00512) | 訂單:2506EFE005/001 TOL 無 <生產備註> 事項 | 【板形】 FLATNESS 板形≦12 I-UNIT（≦0.7％）^^/CG1/CG2/CC1/CC2/CGQC/CCQC/^^ <<.E_CHIN 2025/04/22 09:04.>> | 訂單 2506EFE005/001 修改記錄如下: 20250416 09:39:58 (25008) 退火碼: >> H2, 用途碼: >> COG003, 背面標示: >> S000, 訂單背面顏色(五碼): >> BW73Z, 背面漆膜厚: >> NOM, 背面漆塗漆型式幾塗幾烤: >> 2, 鉻酸鹽: >> Z, 訂單厚度: >> 0.015, 訂單重: >> 40, 重量容許率(下限): >> 10, 重量容許率(上限): >> 10, 訂單寬度: >> 40.5, 鍍製方式: >> AC, 鋼捲內徑: >> 508, 鋼捲下限重: >> 2.5, 鋼捲上限重: >> 4.5, 壓花條件碼: >> -, 表面花紋: >> R, 綠色識別碼: >> -, 印刷輥號: >> -, 產品代碼: >> PPGL, 皮膜碼: >> -, 單位別: >> I, 油品種類: >> Z, 塗油量: >> Z, 包裝代碼: >> E0 , 保護膜碼: >> -, 客戶試片取樣型式: >> -, 調質碼: >> S, 套筒碼: >> P , 規格: >> A792SSGR80, 製造標準: >> ASTM, 表面處理劑種類: >> Z, 表面處理劑塗佈量: >> Z, 伸長率測試: >> N, 硬度測試碼: >> N, 抗拉強度測試: >> N, 降伏強度測試: >> N, 訂單正面顏色(五碼): >> SBH6V, 正面漆膜厚: >> 25, 正面漆塗漆型式幾塗幾烤: >> 2, 修邊碼: >> Y, 重量碼: >> AW, 鋼捲捲向: >> O, 鍍層碼: >> AZ50, | F:保證1/2 ASTM 厚度公差
PPGL | 2506EFE005/002 |  | 1. 製造標準為MS、ASTM或銷新加坡之訂單，若無技術指定優先用料，請優先使用國內料，勿使用ANFEN (OFP00406)-{.不符.} 2. 提醒：客戶"WESTMAN STEEL"HR配 《HR寬度－訂單寬度=15～30》 (OFP00722)-{.不符.} 3. 提醒：客戶"WESTMAN STEEL"HR配 《HR寬度－訂單寬度=15～30》 (OFP00723)-{.不符.} | 1. 製造標準為MS、ASTM或銷新加坡之訂單，若無技術指定優先用料，請優先使用國內料，勿使用ANFEN (OFP00406)-{.不符.} 2. 【提醒】！本單為直立式包裝，嚴禁鍍鋅或烤漆後以STAGGER捲取 (OFP00451)-{.不符.} 3. ※超耐候一系列用途要確認是否有英制公差需求，有英制公差需求時選配碼用ON027※ (OFP00680)-{.不符.} 4. ●WESTMAN PPGL背漆轉印 『指定生產線別-- CR1 +CG1 或 CR2+CG2 生產』● (OFP00720)-{.不符.} 5. ●WESTMAN PPGL背漆轉印 『指定生產線別-- CR1 +CG1 或 CR2+CG2 生產』● (OFP00721)-{.不符.} 6. 提醒：客戶"WESTMAN STEEL"HR配 《HR寬度－訂單寬度=15～30》 (OFP00722)-{.不符.} 7. 提醒：客戶"WESTMAN STEEL"HR配 《HR寬度－訂單寬度=15～30》 (OFP00723)-{.不符.} 8. ☆☆☆提醒！WESTMAN PPGL背漆轉印 指定生產線別☆☆☆ (OFP00726)-{.不符.} 9. 此經銷商有簽訂1/2厚度公差保證(無厚度變異),請調整冷軋與鍍鋅厚度公差管制範圍. 保證 ASTM 厚度公差 (OFP00180)-{.不符.} | 訂單:2506EFE005/002 CPL <生產備註> 事項如下 . 除HGI/ HGL 訂單邊緣不噴油. 其餘皆側緣噴油 (RMK00285) . 【美加訂單生產注意事項-CPL】1.客戶美加地區訂單實施修邊刀最大使用顆數上限(20顆) (RMK00717) . 【美加訂單生產注意事項-CPL】2.排程備註:注意修邊品質與毛邊 (RMK00717) . 【美加訂單生產注意事項-CPL】3.去毛邊輥的管制：兩側壓力均設定1.0 kg/cm2 (RMK00717) | 訂單:2506EFE005/002 CR1 <生產備註> 事項如下 . 此經銷商保證平均厚度在1/2厚度公差內，厚度量測NG時，如單位長度符合範圍，請放行 (RMK00402) . 【美加訂單生產注意事項-CR】1.兩側各加開一個spot cooling增加冷卻效果。 (RMK00717) . 【美加訂單生產注意事項-CR】2.發生毛邊時，請降速生產減輕毛邊程度，暫留討論後再處置。 (RMK00717) | 訂單:2506EFE005/002 CR2 <生產備註> 事項如下 . 此經銷商保證平均厚度在1/2厚度公差內，厚度量測NG時，如單位長度符合範圍，請放行 (RMK00402) . 【美加訂單生產注意事項-CR】1.兩側各加開一個spot cooling增加冷卻效果。 (RMK00717) . 【美加訂單生產注意事項-CR】2.發生毛邊時，請降速生產減輕毛邊程度，暫留討論後再處置。 (RMK00717) | 訂單:2506EFE005/002 CG1 <生產備註> 事項如下 . 【板形】 FLATNESS 板形≦12 I-UNIT（≦0.7％） (RMK-E_CHIN) . 鍍鋅表面不可有鋅痕、壓痕、凹陷、及刮傷 、應變痕等。 (RMK00054) . 此經銷商保證平均厚度在1/2厚度公差內，厚度量測NG時，如單位長度符合範圍，請放行 (RMK00402) . 鍍層 AZ150 (含) 以上 , 鋅花等級 C~E 目標D，避免鋅花晶界明顯後續造成烤漆點狀未塗漆。 (RMK00565) . 【美加訂單生產注意事項-CG1】副操確認完回控制室後，於生產排程鋼號旁簽名紀錄，以利後續追查(該排程生產完，排程單將保留)。 (RMK00717) . 【美加訂單生產注意事項-CG1】中央段副操每顆銲道出Pot時觀察銲道同時，確認Beaver Tail與鋼板接觸之Guide Roll羊毛氈狀況，並適時添加潤滑油(避免乾掉)。 (RMK00717) | 訂單:2506EFE005/002 CG2 <生產備註> 事項如下 . 【板形】 FLATNESS 板形≦12 I-UNIT（≦0.7％） (RMK-E_CHIN) . 鍍鋅表面不可有鋅痕、壓痕、凹陷、及刮傷 、應變痕等。 (RMK00054) . 此經銷商保證平均厚度在1/2厚度公差內，厚度量測NG時，如單位長度符合範圍，請放行 (RMK00402) . 鍍層 AZ150 (含) 以上 , 鋅花等級 C~E 目標D，避免鋅花晶界明顯後續造成烤漆點狀未塗漆。 (RMK00565) . 【美加訂單生產注意事項-CG2】1.使用SUB-NOZZLE (RMK00717) | 訂單:2506EFE005/002 CC1 <生產備註> 事項如下 . 【板形】 FLATNESS 板形≦12 I-UNIT（≦0.7％） (RMK-E_CHIN) . 正面面漆(20U)及正面總膜厚(25U)要求管制90%以上之膜厚,未達標準降級. (RMK00054) . 若背面面漆(20U)及背面總膜厚(25U)時要求管制90%以上之膜厚,未達標準降級 (RMK00054) . 面漆=18U(90%)~請購基準22U(110%),標準板總膜厚=5+20U(100%面漆). (RMK00054) . 30CM*全寬*留1塊給LAB及1塊給塗料商, (RMK00054) . 【色差】1.1.此客戶對面漆(非B開頭之色碼)目視色差要求較高,請依限度樣本進行目視色差管制★--->發生過訴賠 (RMK00248) . 【色差】1.2.若針對特殊顏色需特別管理時，請品檢忽略1.1.的規定以特別規定為主 (RMK00248) . 此經銷商保證平均厚度在1/2厚度公差內，厚度量測NG時，如單位長度符合範圍，請放行 (RMK00402) . 【捲取】注意！本單為直立式包裝。禁用STAGGER捲取送包裝！送RCL重處理例外。 (RMK00512) . 【美加訂單生產注意事項-CCP】1.請烤漆入口依照正背面漆鋼捲投向規定進行鋼捲投入。 (RMK00717) . 【美加訂單生產注意事項-CCP】2.烤漆入口依照鋼捲投向規定進行鋼捲投入。(CR1/CG1 CR2/CG2-->正向入料。CR1/CG2 CR2/CG1-->反向入料) (RMK00717) . 【美加訂單生產注意事項-CCP】3.此訂單背面漆一律採Nature塗裝，塗裝黏度設定40秒以上 (RMK00717) | 訂單:2506EFE005/002 CC2 <生產備註> 事項如下 . 【板形】 FLATNESS 板形≦12 I-UNIT（≦0.7％） (RMK-E_CHIN) . 正面面漆(20U)及正面總膜厚(25U)要求管制90%以上之膜厚,未達標準降級. (RMK00054) . 若背面面漆(20U)及背面總膜厚(25U)時要求管制90%以上之膜厚,未達標準降級 (RMK00054) . 面漆=18U(90%)~請購基準22U(110%),標準板總膜厚=5+20U(100%面漆). (RMK00054) . 30CM*全寬*留1塊給LAB及1塊給塗料商, (RMK00054) . 【色差】1.1.此客戶對面漆(非B開頭之色碼)目視色差要求較高,請依限度樣本進行目視色差管制★--->發生過訴賠 (RMK00248) . 【色差】1.2.若針對特殊顏色需特別管理時，請品檢忽略1.1.的規定以特別規定為主 (RMK00248) . 此經銷商保證平均厚度在1/2厚度公差內，厚度量測NG時，如單位長度符合範圍，請放行 (RMK00402) . 【捲取】注意！本單為直立式包裝。禁用STAGGER捲取送包裝！送RCL重處理例外。 (RMK00512) . 【美加訂單生產注意事項-CCP】1.請烤漆入口依照正背面漆鋼捲投向規定進行鋼捲投入。 (RMK00717) . 【美加訂單生產注意事項-CCP】2.烤漆入口依照鋼捲投向規定進行鋼捲投入。(CR1/CG1 CR2/CG2-->正向入料。CR1/CG2 CR2/CG1-->反向入料) (RMK00717) . 【美加訂單生產注意事項-CCP】3.此訂單背面漆一律採Nature塗裝，塗裝黏度設定40秒以上 (RMK00717) | 訂單:2506EFE005/002 RCL <生產備註> 事項如下 . 【捲取】注意！本單為直立式包裝。禁用STAGGER捲取送包裝！送RCL重處理例外。 (RMK00512) | 訂單:2506EFE005/002 CCPK 無 <生產備註> 事項 | 訂單:2506EFE005/002 CGQC <品檢備註> 事項如下 . 【板形】 FLATNESS 板形≦12 I-UNIT（≦0.7％） (RMK-E_CHIN) . 鍍層 AZ150 (含) 以上 , 鋅花等級 C~E 目標D，避免鋅花晶界明顯後續造成烤漆點狀未塗漆。 (RMK00565) | 訂單:2506EFE005/002 CCQC <品檢備註> 事項如下 . 【板形】 FLATNESS 板形≦12 I-UNIT（≦0.7％） (RMK-E_CHIN) . 【色差】1.1.此客戶對面漆(非B開頭之色碼)目視色差要求較高,請依限度樣本進行目視色差管制★--->發生過訴賠 (RMK00248) . 【色差】1.2.若針對特殊顏色需特別管理時，請品檢忽略1.1.的規定以特別規定為主 (RMK00248) . 【捲取】注意！本單為直立式包裝。禁用STAGGER捲取送包裝！送RCL重處理例外。 (RMK00512) | 訂單:2506EFE005/002 TOL 無 <生產備註> 事項 | 【板形】 FLATNESS 板形≦12 I-UNIT（≦0.7％）^^/CG1/CG2/CC1/CC2/CGQC/CCQC/^^ <<.E_CHIN 2025/04/22 09:09.>> | 訂單 2506EFE005/002 修改記錄如下: 20250416 09:39:49 (25008) 退火碼: >> H2, 用途碼: >> COG003, 背面標示: >> S000, 訂單背面顏色(五碼): >> BW73Z, 背面漆膜厚: >> NOM, 背面漆塗漆型式幾塗幾烤: >> 2, 鉻酸鹽: >> Z, 訂單厚度: >> 0.015, 訂單重: >> 40, 重量容許率(下限): >> 10, 重量容許率(上限): >> 10, 訂單寬度: >> 40.5, 鍍製方式: >> AC, 鋼捲內徑: >> 508, 鋼捲下限重: >> 2.5, 鋼捲上限重: >> 4.5, 壓花條件碼: >> -, 表面花紋: >> R, 綠色識別碼: >> -, 印刷輥號: >> -, 產品代碼: >> PPGL, 皮膜碼: >> -, 單位別: >> I, 油品種類: >> Z, 塗油量: >> Z, 包裝代碼: >> E0 , 保護膜碼: >> -, 客戶試片取樣數量: >> 0, 客戶試片取樣型式: >> -, 調質碼: >> S, 套筒碼: >> P , 規格: >> A792SSGR80, 製造標準: >> ASTM, 表面處理劑種類: >> Z, 表面處理劑塗佈量: >> Z, 伸長率測試: >> N, 硬度測試碼: >> N, 抗拉強度測試: >> N, 降伏強度測試: >> N, 厚度變異: >> 0, 訂單正面顏色(五碼): >> SBH5Y, 正面漆膜厚: >> 25, 正面漆塗漆型式幾塗幾烤: >> 2, 修邊碼: >> Y, 重量碼: >> AW, 鋼捲捲向: >> O, 鍍層碼: >> AZ50, | F:保證1/2 ASTM 厚度公差
PPGL | 2506EFE005/003 |  | 1. 製造標準為MS、ASTM或銷新加坡之訂單，若無技術指定優先用料，請優先使用國內料，勿使用ANFEN (OFP00406)-{.不符.} 2. 提醒：客戶"WESTMAN STEEL"HR配 《HR寬度－訂單寬度=15～30》 (OFP00722)-{.不符.} 3. 提醒：客戶"WESTMAN STEEL"HR配 《HR寬度－訂單寬度=15～30》 (OFP00723)-{.不符.} | 1. 製造標準為MS、ASTM或銷新加坡之訂單，若無技術指定優先用料，請優先使用國內料，勿使用ANFEN (OFP00406)-{.不符.} 2. 【提醒】！本單為直立式包裝，嚴禁鍍鋅或烤漆後以STAGGER捲取 (OFP00451)-{.不符.} 3. ※超耐候一系列用途要確認是否有英制公差需求，有英制公差需求時選配碼用ON027※ (OFP00680)-{.不符.} 4. ●WESTMAN PPGL背漆轉印 『指定生產線別-- CR1 +CG1 或 CR2+CG2 生產』● (OFP00720)-{.不符.} 5. ●WESTMAN PPGL背漆轉印 『指定生產線別-- CR1 +CG1 或 CR2+CG2 生產』● (OFP00721)-{.不符.} 6. 提醒：客戶"WESTMAN STEEL"HR配 《HR寬度－訂單寬度=15～30》 (OFP00722)-{.不符.} 7. 提醒：客戶"WESTMAN STEEL"HR配 《HR寬度－訂單寬度=15～30》 (OFP00723)-{.不符.} 8. ☆☆☆提醒！WESTMAN PPGL背漆轉印 指定生產線別☆☆☆ (OFP00726)-{.不符.} 9. 此經銷商有簽訂1/2厚度公差保證(無厚度變異),請調整冷軋與鍍鋅厚度公差管制範圍. 保證 ASTM 厚度公差 (OFP00180)-{.不符.} | 訂單:2506EFE005/003 CPL <生產備註> 事項如下 . 除HGI/ HGL 訂單邊緣不噴油. 其餘皆側緣噴油 (RMK00285) . 【美加訂單生產注意事項-CPL】1.客戶美加地區訂單實施修邊刀最大使用顆數上限(20顆) (RMK00717) . 【美加訂單生產注意事項-CPL】2.排程備註:注意修邊品質與毛邊 (RMK00717) . 【美加訂單生產注意事項-CPL】3.去毛邊輥的管制：兩側壓力均設定1.0 kg/cm2 (RMK00717) | 訂單:2506EFE005/003 CR1 <生產備註> 事項如下 . 此經銷商保證平均厚度在1/2厚度公差內，厚度量測NG時，如單位長度符合範圍，請放行 (RMK00402) . 【美加訂單生產注意事項-CR】1.兩側各加開一個spot cooling增加冷卻效果。 (RMK00717) . 【美加訂單生產注意事項-CR】2.發生毛邊時，請降速生產減輕毛邊程度，暫留討論後再處置。 (RMK00717) | 訂單:2506EFE005/003 CR2 <生產備註> 事項如下 . 此經銷商保證平均厚度在1/2厚度公差內，厚度量測NG時，如單位長度符合範圍，請放行 (RMK00402) . 【美加訂單生產注意事項-CR】1.兩側各加開一個spot cooling增加冷卻效果。 (RMK00717) . 【美加訂單生產注意事項-CR】2.發生毛邊時，請降速生產減輕毛邊程度，暫留討論後再處置。 (RMK00717) | 訂單:2506EFE005/003 CG1 <生產備註> 事項如下 . 【板形】 FLATNESS 板形≦12 I-UNIT（≦0.7％） (RMK-E_CHIN) . 鍍鋅表面不可有鋅痕、壓痕、凹陷、及刮傷 、應變痕等。 (RMK00054) . 此經銷商保證平均厚度在1/2厚度公差內，厚度量測NG時，如單位長度符合範圍，請放行 (RMK00402) . 鍍層 AZ150 (含) 以上 , 鋅花等級 C~E 目標D，避免鋅花晶界明顯後續造成烤漆點狀未塗漆。 (RMK00565) . 【美加訂單生產注意事項-CG1】副操確認完回控制室後，於生產排程鋼號旁簽名紀錄，以利後續追查(該排程生產完，排程單將保留)。 (RMK00717) . 【美加訂單生產注意事項-CG1】中央段副操每顆銲道出Pot時觀察銲道同時，確認Beaver Tail與鋼板接觸之Guide Roll羊毛氈狀況，並適時添加潤滑油(避免乾掉)。 (RMK00717) | 訂單:2506EFE005/003 CG2 <生產備註> 事項如下 . 【板形】 FLATNESS 板形≦12 I-UNIT（≦0.7％） (RMK-E_CHIN) . 鍍鋅表面不可有鋅痕、壓痕、凹陷、及刮傷 、應變痕等。 (RMK00054) . 此經銷商保證平均厚度在1/2厚度公差內，厚度量測NG時，如單位長度符合範圍，請放行 (RMK00402) . 鍍層 AZ150 (含) 以上 , 鋅花等級 C~E 目標D，避免鋅花晶界明顯後續造成烤漆點狀未塗漆。 (RMK00565) . 【美加訂單生產注意事項-CG2】1.使用SUB-NOZZLE (RMK00717) | 訂單:2506EFE005/003 CC1 <生產備註> 事項如下 . 【板形】 FLATNESS 板形≦12 I-UNIT（≦0.7％） (RMK-E_CHIN) . 正面面漆(20U)及正面總膜厚(25U)要求管制90%以上之膜厚,未達標準降級. (RMK00054) . 若背面面漆(20U)及背面總膜厚(25U)時要求管制90%以上之膜厚,未達標準降級 (RMK00054) . 面漆=18U(90%)~請購基準22U(110%),標準板總膜厚=5+20U(100%面漆). (RMK00054) . 30CM*全寬*留1塊給LAB及1塊給塗料商, (RMK00054) . 【色差】1.1.此客戶對面漆(非B開頭之色碼)目視色差要求較高,請依限度樣本進行目視色差管制★--->發生過訴賠 (RMK00248) . 【色差】1.2.若針對特殊顏色需特別管理時，請品檢忽略1.1.的規定以特別規定為主 (RMK00248) . 此經銷商保證平均厚度在1/2厚度公差內，厚度量測NG時，如單位長度符合範圍，請放行 (RMK00402) . 【捲取】注意！本單為直立式包裝。禁用STAGGER捲取送包裝！送RCL重處理例外。 (RMK00512) . 【美加訂單生產注意事項-CCP】1.請烤漆入口依照正背面漆鋼捲投向規定進行鋼捲投入。 (RMK00717) . 【美加訂單生產注意事項-CCP】2.烤漆入口依照鋼捲投向規定進行鋼捲投入。(CR1/CG1 CR2/CG2-->正向入料。CR1/CG2 CR2/CG1-->反向入料) (RMK00717) . 【美加訂單生產注意事項-CCP】3.此訂單背面漆一律採Nature塗裝，塗裝黏度設定40秒以上 (RMK00717) | 訂單:2506EFE005/003 CC2 <生產備註> 事項如下 . 【板形】 FLATNESS 板形≦12 I-UNIT（≦0.7％） (RMK-E_CHIN) . 正面面漆(20U)及正面總膜厚(25U)要求管制90%以上之膜厚,未達標準降級. (RMK00054) . 若背面面漆(20U)及背面總膜厚(25U)時要求管制90%以上之膜厚,未達標準降級 (RMK00054) . 面漆=18U(90%)~請購基準22U(110%),標準板總膜厚=5+20U(100%面漆). (RMK00054) . 30CM*全寬*留1塊給LAB及1塊給塗料商, (RMK00054) . 【色差】1.1.此客戶對面漆(非B開頭之色碼)目視色差要求較高,請依限度樣本進行目視色差管制★--->發生過訴賠 (RMK00248) . 【色差】1.2.若針對特殊顏色需特別管理時，請品檢忽略1.1.的規定以特別規定為主 (RMK00248) . 此經銷商保證平均厚度在1/2厚度公差內，厚度量測NG時，如單位長度符合範圍，請放行 (RMK00402) . 【捲取】注意！本單為直立式包裝。禁用STAGGER捲取送包裝！送RCL重處理例外。 (RMK00512) . 【美加訂單生產注意事項-CCP】1.請烤漆入口依照正背面漆鋼捲投向規定進行鋼捲投入。 (RMK00717) . 【美加訂單生產注意事項-CCP】2.烤漆入口依照鋼捲投向規定進行鋼捲投入。(CR1/CG1 CR2/CG2-->正向入料。CR1/CG2 CR2/CG1-->反向入料) (RMK00717) . 【美加訂單生產注意事項-CCP】3.此訂單背面漆一律採Nature塗裝，塗裝黏度設定40秒以上 (RMK00717) | 訂單:2506EFE005/003 RCL <生產備註> 事項如下 . 【捲取】注意！本單為直立式包裝。禁用STAGGER捲取送包裝！送RCL重處理例外。 (RMK00512) | 訂單:2506EFE005/003 CCPK 無 <生產備註> 事項 | 訂單:2506EFE005/003 CGQC <品檢備註> 事項如下 . 【板形】 FLATNESS 板形≦12 I-UNIT（≦0.7％） (RMK-E_CHIN) . 鍍層 AZ150 (含) 以上 , 鋅花等級 C~E 目標D，避免鋅花晶界明顯後續造成烤漆點狀未塗漆。 (RMK00565) | 訂單:2506EFE005/003 CCQC <品檢備註> 事項如下 . 【板形】 FLATNESS 板形≦12 I-UNIT（≦0.7％） (RMK-E_CHIN) . 【色差】1.1.此客戶對面漆(非B開頭之色碼)目視色差要求較高,請依限度樣本進行目視色差管制★--->發生過訴賠 (RMK00248) . 【色差】1.2.若針對特殊顏色需特別管理時，請品檢忽略1.1.的規定以特別規定為主 (RMK00248) . 【捲取】注意！本單為直立式包裝。禁用STAGGER捲取送包裝！送RCL重處理例外。 (RMK00512) | 訂單:2506EFE005/003 TOL 無 <生產備註> 事項 | 【板形】 FLATNESS 板形≦12 I-UNIT（≦0.7％）^^/CG1/CG2/CC1/CC2/CGQC/CCQC/^^ <<.E_CHIN 2025/04/22 09:09.>> | 訂單 2506EFE005/003 修改記錄如下: 20250416 09:39:33 (25008) 退火碼: >> H2, 用途碼: >> COG003, 背面標示: >> S000, 訂單背面顏色(五碼): >> BW73Z, 背面漆膜厚: >> NOM, 背面漆塗漆型式幾塗幾烤: >> 2, 鉻酸鹽: >> Z, 訂單厚度: >> 0.015, 訂單重: >> 40, 重量容許率(下限): >> 10, 重量容許率(上限): >> 10, 訂單寬度: >> 40.5, 鍍製方式: >> AC, 鋼捲內徑: >> 508, 鋼捲下限重: >> 2.5, 鋼捲上限重: >> 4.5, 壓花條件碼: >> -, 表面花紋: >> R, 綠色識別碼: >> -, 印刷輥號: >> -, 產品代碼: >> PPGL, 皮膜碼: >> -, 單位別: >> I, 油品種類: >> Z, 塗油量: >> Z, 包裝代碼: >> E0 , 保護膜碼: >> -, 客戶試片取樣數量: >> 0, 客戶試片取樣型式: >> -, 調質碼: >> S, 套筒碼: >> P , 規格: >> A792SSGR80, 製造標準: >> ASTM, 表面處理劑種類: >> Z, 表面處理劑塗佈量: >> Z, 伸長率測試: >> N, 硬度測試碼: >> N, 抗拉強度測試: >> N, 降伏強度測試: >> N, 厚度變異: >> 0, 訂單正面顏色(五碼): >> SLH78, 正面漆膜厚: >> 25, 正面漆塗漆型式幾塗幾烤: >> 2, 修邊碼: >> Y, 重量碼: >> AW, 鋼捲捲向: >> O, 鍍層碼: >> AZ50, | F:保證1/2 ASTM 厚度公差
PPGL | 2506EFE005/004 | 1. 避免客戶下單用途別與色碼不符 (用途碼:COG003, 正面色碼:SYH7P4 不符)(OFP00029)-{.不符.} | 1. 製造標準為MS、ASTM或銷新加坡之訂單，若無技術指定優先用料，請優先使用國內料，勿使用ANFEN (OFP00406)-{.不符.} 2. 提醒：客戶"WESTMAN STEEL"HR配 《HR寬度－訂單寬度=15～30》 (OFP00722)-{.不符.} 3. 提醒：客戶"WESTMAN STEEL"HR配 《HR寬度－訂單寬度=15～30》 (OFP00723)-{.不符.} | 1. 製造標準為MS、ASTM或銷新加坡之訂單，若無技術指定優先用料，請優先使用國內料，勿使用ANFEN (OFP00406)-{.不符.} 2. 【提醒】！本單為直立式包裝，嚴禁鍍鋅或烤漆後以STAGGER捲取 (OFP00451)-{.不符.} 3. ※超耐候一系列用途要確認是否有英制公差需求，有英制公差需求時選配碼用ON027※ (OFP00680)-{.不符.} 4. ●WESTMAN PPGL背漆轉印 『指定生產線別-- CR1 +CG1 或 CR2+CG2 生產』● (OFP00720)-{.不符.} 5. ●WESTMAN PPGL背漆轉印 『指定生產線別-- CR1 +CG1 或 CR2+CG2 生產』● (OFP00721)-{.不符.} 6. 提醒：客戶"WESTMAN STEEL"HR配 《HR寬度－訂單寬度=15～30》 (OFP00722)-{.不符.} 7. 提醒：客戶"WESTMAN STEEL"HR配 《HR寬度－訂單寬度=15～30》 (OFP00723)-{.不符.} 8. ☆☆☆提醒！WESTMAN PPGL背漆轉印 指定生產線別☆☆☆ (OFP00726)-{.不符.} 9. 此經銷商有簽訂1/2厚度公差保證(無厚度變異),請調整冷軋與鍍鋅厚度公差管制範圍. 保證 ASTM 厚度公差 (OFP00180)-{.不符.} | 訂單:2506EFE005/004 CPL <生產備註> 事項如下 . 除HGI/ HGL 訂單邊緣不噴油. 其餘皆側緣噴油 (RMK00285) . 【美加訂單生產注意事項-CPL】1.客戶美加地區訂單實施修邊刀最大使用顆數上限(20顆) (RMK00717) . 【美加訂單生產注意事項-CPL】2.排程備註:注意修邊品質與毛邊 (RMK00717) . 【美加訂單生產注意事項-CPL】3.去毛邊輥的管制：兩側壓力均設定1.0 kg/cm2 (RMK00717) | 訂單:2506EFE005/004 CR1 <生產備註> 事項如下 . 此經銷商保證平均厚度在1/2厚度公差內，厚度量測NG時，如單位長度符合範圍，請放行 (RMK00402) . 【美加訂單生產注意事項-CR】1.兩側各加開一個spot cooling增加冷卻效果。 (RMK00717) . 【美加訂單生產注意事項-CR】2.發生毛邊時，請降速生產減輕毛邊程度，暫留討論後再處置。 (RMK00717) | 訂單:2506EFE005/004 CR2 <生產備註> 事項如下 . 此經銷商保證平均厚度在1/2厚度公差內，厚度量測NG時，如單位長度符合範圍，請放行 (RMK00402) . 【美加訂單生產注意事項-CR】1.兩側各加開一個spot cooling增加冷卻效果。 (RMK00717) . 【美加訂單生產注意事項-CR】2.發生毛邊時，請降速生產減輕毛邊程度，暫留討論後再處置。 (RMK00717) | 訂單:2506EFE005/004 CG1 <生產備註> 事項如下 . 【板形】 FLATNESS 板形≦12 I-UNIT（≦0.7％） (RMK-E_CHIN) . 鍍鋅表面不可有鋅痕、壓痕、凹陷、及刮傷 、應變痕等。 (RMK00054) . 此經銷商保證平均厚度在1/2厚度公差內，厚度量測NG時，如單位長度符合範圍，請放行 (RMK00402) . 鍍層 AZ150 (含) 以上 , 鋅花等級 C~E 目標D，避免鋅花晶界明顯後續造成烤漆點狀未塗漆。 (RMK00565) . 【美加訂單生產注意事項-CG1】副操確認完回控制室後，於生產排程鋼號旁簽名紀錄，以利後續追查(該排程生產完，排程單將保留)。 (RMK00717) . 【美加訂單生產注意事項-CG1】中央段副操每顆銲道出Pot時觀察銲道同時，確認Beaver Tail與鋼板接觸之Guide Roll羊毛氈狀況，並適時添加潤滑油(避免乾掉)。 (RMK00717) | 訂單:2506EFE005/004 CG2 <生產備註> 事項如下 . 【板形】 FLATNESS 板形≦12 I-UNIT（≦0.7％） (RMK-E_CHIN) . 鍍鋅表面不可有鋅痕、壓痕、凹陷、及刮傷 、應變痕等。 (RMK00054) . 此經銷商保證平均厚度在1/2厚度公差內，厚度量測NG時，如單位長度符合範圍，請放行 (RMK00402) . 鍍層 AZ150 (含) 以上 , 鋅花等級 C~E 目標D，避免鋅花晶界明顯後續造成烤漆點狀未塗漆。 (RMK00565) . 【美加訂單生產注意事項-CG2】1.使用SUB-NOZZLE (RMK00717) | 訂單:2506EFE005/004 CC1 <生產備註> 事項如下 . 【板形】 FLATNESS 板形≦12 I-UNIT（≦0.7％） (RMK-E_CHIN) . 【水痕】因YCP 近似深黑色水痕可能嚴重，因此指定CC1生產注意W/Q 使用純水與水量控制 (RMK-E_CHIN) . 正面面漆(20U)及正面總膜厚(25U)要求管制90%以上之膜厚,未達標準降級. (RMK00054) . 若背面面漆(20U)及背面總膜厚(25U)時要求管制90%以上之膜厚,未達標準降級 (RMK00054) . 面漆=18U(90%)~請購基準22U(110%),標準板總膜厚=5+20U(100%面漆). (RMK00054) . 30CM*全寬*留1塊給LAB及1塊給塗料商, (RMK00054) . 【色差】1.1.此客戶對面漆(非B開頭之色碼)目視色差要求較高,請依限度樣本進行目視色差管制★--->發生過訴賠 (RMK00248) . 【色差】1.2.若針對特殊顏色需特別管理時，請品檢忽略1.1.的規定以特別規定為主 (RMK00248) . 此經銷商保證平均厚度在1/2厚度公差內，厚度量測NG時，如單位長度符合範圍，請放行 (RMK00402) . 【捲取】注意！本單為直立式包裝。禁用STAGGER捲取送包裝！送RCL重處理例外。 (RMK00512) . 【水痕】因TOP 為YCP 近似深黑色水痕可能嚴重，因此指定CC1生產注意W/Q 使用純水與水量控制 (RMK00588) . 【美加訂單生產注意事項-CCP】1.請烤漆入口依照正背面漆鋼捲投向規定進行鋼捲投入。 (RMK00717) . 【美加訂單生產注意事項-CCP】2.烤漆入口依照鋼捲投向規定進行鋼捲投入。(CR1/CG1 CR2/CG2-->正向入料。CR1/CG2 CR2/CG1-->反向入料) (RMK00717) . 【美加訂單生產注意事項-CCP】3.此訂單背面漆一律採Nature塗裝，塗裝黏度設定40秒以上 (RMK00717) | 訂單:2506EFE005/004 CC2 <生產備註> 事項如下 . 【板形】 FLATNESS 板形≦12 I-UNIT（≦0.7％） (RMK-E_CHIN) . 【水痕】因YCP 近似深黑色水痕可能嚴重，因此指定CC1生產注意W/Q 使用純水與水量控制 (RMK-E_CHIN) . 正面面漆(20U)及正面總膜厚(25U)要求管制90%以上之膜厚,未達標準降級. (RMK00054) . 若背面面漆(20U)及背面總膜厚(25U)時要求管制90%以上之膜厚,未達標準降級 (RMK00054) . 面漆=18U(90%)~請購基準22U(110%),標準板總膜厚=5+20U(100%面漆). (RMK00054) . 30CM*全寬*留1塊給LAB及1塊給塗料商, (RMK00054) . 【色差】1.1.此客戶對面漆(非B開頭之色碼)目視色差要求較高,請依限度樣本進行目視色差管制★--->發生過訴賠 (RMK00248) . 【色差】1.2.若針對特殊顏色需特別管理時，請品檢忽略1.1.的規定以特別規定為主 (RMK00248) . 此經銷商保證平均厚度在1/2厚度公差內，厚度量測NG時，如單位長度符合範圍，請放行 (RMK00402) . 【捲取】注意！本單為直立式包裝。禁用STAGGER捲取送包裝！送RCL重處理例外。 (RMK00512) . 【水痕】因TOP 為YCP 近似深黑色水痕可能嚴重，因此指定CC1生產注意W/Q 使用純水與水量控制 (RMK00588) . 【美加訂單生產注意事項-CCP】1.請烤漆入口依照正背面漆鋼捲投向規定進行鋼捲投入。 (RMK00717) . 【美加訂單生產注意事項-CCP】2.烤漆入口依照鋼捲投向規定進行鋼捲投入。(CR1/CG1 CR2/CG2-->正向入料。CR1/CG2 CR2/CG1-->反向入料) (RMK00717) . 【美加訂單生產注意事項-CCP】3.此訂單背面漆一律採Nature塗裝，塗裝黏度設定40秒以上 (RMK00717) | 訂單:2506EFE005/004 RCL <生產備註> 事項如下 . 【捲取】注意！本單為直立式包裝。禁用STAGGER捲取送包裝！送RCL重處理例外。 (RMK00512) | 訂單:2506EFE005/004 CCPK 無 <生產備註> 事項 | 訂單:2506EFE005/004 CGQC <品檢備註> 事項如下 . 【板形】 FLATNESS 板形≦12 I-UNIT（≦0.7％） (RMK-E_CHIN) . 鍍層 AZ150 (含) 以上 , 鋅花等級 C~E 目標D，避免鋅花晶界明顯後續造成烤漆點狀未塗漆。 (RMK00565) | 訂單:2506EFE005/004 CCQC <品檢備註> 事項如下 . 【板形】 FLATNESS 板形≦12 I-UNIT（≦0.7％） (RMK-E_CHIN) . 【水痕】因YCP 近似深黑色水痕可能嚴重，因此指定CC1生產注意W/Q 使用純水與水量控制 (RMK-E_CHIN) . 【色差】1.1.此客戶對面漆(非B開頭之色碼)目視色差要求較高,請依限度樣本進行目視色差管制★--->發生過訴賠 (RMK00248) . 【色差】1.2.若針對特殊顏色需特別管理時，請品檢忽略1.1.的規定以特別規定為主 (RMK00248) . 【捲取】注意！本單為直立式包裝。禁用STAGGER捲取送包裝！送RCL重處理例外。 (RMK00512) . 【水痕】因TOP 為YCP 近似深黑色水痕可能嚴重，因此指定CC1生產注意W/Q 使用純水與水量控制 (RMK00588) | 訂單:2506EFE005/004 TOL 無 <生產備註> 事項 | 【水痕】因YCP 近似深黑色水痕可能嚴重，因此指定CC1生產注意W/Q 使用純水與水量控制^^/CC1/CC2/CCQC/^^ <<.E_CHIN 2025/04/22 09:07.>> 【板形】 FLATNESS 板形≦12 I-UNIT（≦0.7％）^^/CG1/CG2/CC1/CC2/CGQC/CCQC/^^ <<.E_CHIN 2025/04/22 09:10.>> | 訂單 2506EFE005/004 修改記錄如下: 20250416 09:39:22 (25008) 退火碼: >> H2, 用途碼: >> COG003, 背面標示: >> S000, 訂單背面顏色(五碼): >> BW73Z, 背面漆膜厚: >> NOM, 背面漆塗漆型式幾塗幾烤: >> 2, 鉻酸鹽: >> Z, 訂單厚度: >> 0.015, 訂單重: >> 40, 重量容許率(下限): >> 10, 重量容許率(上限): >> 10, 訂單寬度: >> 40.5, 鍍製方式: >> AC, 鋼捲內徑: >> 508, 鋼捲下限重: >> 2.5, 鋼捲上限重: >> 4.5, 壓花條件碼: >> -, 表面花紋: >> R, 綠色識別碼: >> -, 印刷輥號: >> -, 產品代碼: >> PPGL, 皮膜碼: >> -, 單位別: >> I, 油品種類: >> Z, 塗油量: >> Z, 包裝代碼: >> E0 , 保護膜碼: >> -, 客戶試片取樣數量: >> 0, 客戶試片取樣型式: >> -, 調質碼: >> S, 套筒碼: >> P , 規格: >> A792SSGR80, 製造標準: >> ASTM, 表面處理劑種類: >> Z, 表面處理劑塗佈量: >> Z, 伸長率測試: >> N, 硬度測試碼: >> N, 抗拉強度測試: >> N, 降伏強度測試: >> N, 厚度變異: >> 0, 訂單正面顏色(五碼): >> SYH7P, 正面漆膜厚: >> 25, 正面漆塗漆型式幾塗幾烤: >> 2, 修邊碼: >> Y, 重量碼: >> AW, 鋼捲捲向: >> O, 鍍層碼: >> AZ50, 20250416 11:45:58 (25008) 用途碼: COG003 >> COG007, 20250416 11:52:45 (25008) 用途碼: COG007 >> COG003, | F:保證1/2 ASTM 厚度公差
PPGL | 2506EFE005/005 |  | 1. 製造標準為MS、ASTM或銷新加坡之訂單，若無技術指定優先用料，請優先使用國內料，勿使用ANFEN (OFP00406)-{.不符.} 2. 提醒：客戶"WESTMAN STEEL"HR配 《HR寬度－訂單寬度=15～30》 (OFP00722)-{.不符.} 3. 提醒：客戶"WESTMAN STEEL"HR配 《HR寬度－訂單寬度=15～30》 (OFP00723)-{.不符.} | 1. 製造標準為MS、ASTM或銷新加坡之訂單，若無技術指定優先用料，請優先使用國內料，勿使用ANFEN (OFP00406)-{.不符.} 2. 【提醒】！本單為直立式包裝，嚴禁鍍鋅或烤漆後以STAGGER捲取 (OFP00451)-{.不符.} 3. ※超耐候一系列用途要確認是否有英制公差需求，有英制公差需求時選配碼用ON027※ (OFP00680)-{.不符.} 4. ●WESTMAN PPGL背漆轉印 『指定生產線別-- CR1 +CG1 或 CR2+CG2 生產』● (OFP00720)-{.不符.} 5. ●WESTMAN PPGL背漆轉印 『指定生產線別-- CR1 +CG1 或 CR2+CG2 生產』● (OFP00721)-{.不符.} 6. 提醒：客戶"WESTMAN STEEL"HR配 《HR寬度－訂單寬度=15～30》 (OFP00722)-{.不符.} 7. 提醒：客戶"WESTMAN STEEL"HR配 《HR寬度－訂單寬度=15～30》 (OFP00723)-{.不符.} 8. ☆☆☆提醒！WESTMAN PPGL背漆轉印 指定生產線別☆☆☆ (OFP00726)-{.不符.} 9. 此經銷商有簽訂1/2厚度公差保證(無厚度變異),請調整冷軋與鍍鋅厚度公差管制範圍. 保證 ASTM 厚度公差 (OFP00180)-{.不符.} | 訂單:2506EFE005/005 CPL <生產備註> 事項如下 . 除HGI/ HGL 訂單邊緣不噴油. 其餘皆側緣噴油 (RMK00285) . 【美加訂單生產注意事項-CPL】1.客戶美加地區訂單實施修邊刀最大使用顆數上限(20顆) (RMK00717) . 【美加訂單生產注意事項-CPL】2.排程備註:注意修邊品質與毛邊 (RMK00717) . 【美加訂單生產注意事項-CPL】3.去毛邊輥的管制：兩側壓力均設定1.0 kg/cm2 (RMK00717) | 訂單:2506EFE005/005 CR1 <生產備註> 事項如下 . 此經銷商保證平均厚度在1/2厚度公差內，厚度量測NG時，如單位長度符合範圍，請放行 (RMK00402) . 【美加訂單生產注意事項-CR】1.兩側各加開一個spot cooling增加冷卻效果。 (RMK00717) . 【美加訂單生產注意事項-CR】2.發生毛邊時，請降速生產減輕毛邊程度，暫留討論後再處置。 (RMK00717) | 訂單:2506EFE005/005 CR2 <生產備註> 事項如下 . 此經銷商保證平均厚度在1/2厚度公差內，厚度量測NG時，如單位長度符合範圍，請放行 (RMK00402) . 【美加訂單生產注意事項-CR】1.兩側各加開一個spot cooling增加冷卻效果。 (RMK00717) . 【美加訂單生產注意事項-CR】2.發生毛邊時，請降速生產減輕毛邊程度，暫留討論後再處置。 (RMK00717) | 訂單:2506EFE005/005 CG1 <生產備註> 事項如下 . 【板形】 FLATNESS 板形≦12 I-UNIT（≦0.7％） (RMK-E_CHIN) . 鍍鋅表面不可有鋅痕、壓痕、凹陷、及刮傷 、應變痕等。 (RMK00054) . 此經銷商保證平均厚度在1/2厚度公差內，厚度量測NG時，如單位長度符合範圍，請放行 (RMK00402) . 鍍層 AZ150 (含) 以上 , 鋅花等級 C~E 目標D，避免鋅花晶界明顯後續造成烤漆點狀未塗漆。 (RMK00565) . 【美加訂單生產注意事項-CG1】副操確認完回控制室後，於生產排程鋼號旁簽名紀錄，以利後續追查(該排程生產完，排程單將保留)。 (RMK00717) . 【美加訂單生產注意事項-CG1】中央段副操每顆銲道出Pot時觀察銲道同時，確認Beaver Tail與鋼板接觸之Guide Roll羊毛氈狀況，並適時添加潤滑油(避免乾掉)。 (RMK00717) | 訂單:2506EFE005/005 CG2 <生產備註> 事項如下 . 【板形】 FLATNESS 板形≦12 I-UNIT（≦0.7％） (RMK-E_CHIN) . 鍍鋅表面不可有鋅痕、壓痕、凹陷、及刮傷 、應變痕等。 (RMK00054) . 此經銷商保證平均厚度在1/2厚度公差內，厚度量測NG時，如單位長度符合範圍，請放行 (RMK00402) . 鍍層 AZ150 (含) 以上 , 鋅花等級 C~E 目標D，避免鋅花晶界明顯後續造成烤漆點狀未塗漆。 (RMK00565) . 【美加訂單生產注意事項-CG2】1.使用SUB-NOZZLE (RMK00717) | 訂單:2506EFE005/005 CC1 <生產備註> 事項如下 . 【板形】 FLATNESS 板形≦12 I-UNIT（≦0.7％） (RMK-E_CHIN) . 正面面漆(20U)及正面總膜厚(25U)要求管制90%以上之膜厚,未達標準降級. (RMK00054) . 若背面面漆(20U)及背面總膜厚(25U)時要求管制90%以上之膜厚,未達標準降級 (RMK00054) . 面漆=18U(90%)~請購基準22U(110%),標準板總膜厚=5+20U(100%面漆). (RMK00054) . 30CM*全寬*留1塊給LAB及1塊給塗料商, (RMK00054) . 【色差】1.1.此客戶對面漆(非B開頭之色碼)目視色差要求較高,請依限度樣本進行目視色差管制★--->發生過訴賠 (RMK00248) . 【色差】1.2.若針對特殊顏色需特別管理時，請品檢忽略1.1.的規定以特別規定為主 (RMK00248) . 此經銷商保證平均厚度在1/2厚度公差內，厚度量測NG時，如單位長度符合範圍，請放行 (RMK00402) . 【捲取】注意！本單為直立式包裝。禁用STAGGER捲取送包裝！送RCL重處理例外。 (RMK00512) . 【美加訂單生產注意事項-CCP】1.請烤漆入口依照正背面漆鋼捲投向規定進行鋼捲投入。 (RMK00717) . 【美加訂單生產注意事項-CCP】2.烤漆入口依照鋼捲投向規定進行鋼捲投入。(CR1/CG1 CR2/CG2-->正向入料。CR1/CG2 CR2/CG1-->反向入料) (RMK00717) . 【美加訂單生產注意事項-CCP】3.此訂單背面漆一律採Nature塗裝，塗裝黏度設定40秒以上 (RMK00717) | 訂單:2506EFE005/005 CC2 <生產備註> 事項如下 . 【板形】 FLATNESS 板形≦12 I-UNIT（≦0.7％） (RMK-E_CHIN) . 正面面漆(20U)及正面總膜厚(25U)要求管制90%以上之膜厚,未達標準降級. (RMK00054) . 若背面面漆(20U)及背面總膜厚(25U)時要求管制90%以上之膜厚,未達標準降級 (RMK00054) . 面漆=18U(90%)~請購基準22U(110%),標準板總膜厚=5+20U(100%面漆). (RMK00054) . 30CM*全寬*留1塊給LAB及1塊給塗料商, (RMK00054) . 【色差】1.1.此客戶對面漆(非B開頭之色碼)目視色差要求較高,請依限度樣本進行目視色差管制★--->發生過訴賠 (RMK00248) . 【色差】1.2.若針對特殊顏色需特別管理時，請品檢忽略1.1.的規定以特別規定為主 (RMK00248) . 此經銷商保證平均厚度在1/2厚度公差內，厚度量測NG時，如單位長度符合範圍，請放行 (RMK00402) . 【捲取】注意！本單為直立式包裝。禁用STAGGER捲取送包裝！送RCL重處理例外。 (RMK00512) . 【美加訂單生產注意事項-CCP】1.請烤漆入口依照正背面漆鋼捲投向規定進行鋼捲投入。 (RMK00717) . 【美加訂單生產注意事項-CCP】2.烤漆入口依照鋼捲投向規定進行鋼捲投入。(CR1/CG1 CR2/CG2-->正向入料。CR1/CG2 CR2/CG1-->反向入料) (RMK00717) . 【美加訂單生產注意事項-CCP】3.此訂單背面漆一律採Nature塗裝，塗裝黏度設定40秒以上 (RMK00717) | 訂單:2506EFE005/005 RCL <生產備註> 事項如下 . 【捲取】注意！本單為直立式包裝。禁用STAGGER捲取送包裝！送RCL重處理例外。 (RMK00512) | 訂單:2506EFE005/005 CCPK 無 <生產備註> 事項 | 訂單:2506EFE005/005 CGQC <品檢備註> 事項如下 . 【板形】 FLATNESS 板形≦12 I-UNIT（≦0.7％） (RMK-E_CHIN) . 鍍層 AZ150 (含) 以上 , 鋅花等級 C~E 目標D，避免鋅花晶界明顯後續造成烤漆點狀未塗漆。 (RMK00565) | 訂單:2506EFE005/005 CCQC <品檢備註> 事項如下 . 【板形】 FLATNESS 板形≦12 I-UNIT（≦0.7％） (RMK-E_CHIN) . 【色差】1.1.此客戶對面漆(非B開頭之色碼)目視色差要求較高,請依限度樣本進行目視色差管制★--->發生過訴賠 (RMK00248) . 【色差】1.2.若針對特殊顏色需特別管理時，請品檢忽略1.1.的規定以特別規定為主 (RMK00248) . 【捲取】注意！本單為直立式包裝。禁用STAGGER捲取送包裝！送RCL重處理例外。 (RMK00512) | 訂單:2506EFE005/005 TOL 無 <生產備註> 事項 | 【板形】 FLATNESS 板形≦12 I-UNIT（≦0.7％）^^/CG1/CG2/CC1/CC2/CGQC/CCQC/^^ <<.E_CHIN 2025/04/22 09:11.>> | 訂單 2506EFE005/005 修改記錄如下: 20250416 09:38:49 (25008) 退火碼: >> H2, 用途碼: >> COG003, 背面標示: >> S000, 訂單背面顏色(五碼): >> BW73Z, 背面漆膜厚: >> NOM, 背面漆塗漆型式幾塗幾烤: >> 2, 鉻酸鹽: >> Z, 訂單厚度: >> 0.015, 訂單重: >> 40, 重量容許率(下限): >> 10, 重量容許率(上限): >> 10, 訂單寬度: >> 40.5, 鍍製方式: >> AC, 鋼捲內徑: >> 508, 鋼捲下限重: >> 2.5, 鋼捲上限重: >> 4.5, 壓花條件碼: >> -, 表面花紋: >> R, 綠色識別碼: >> -, 印刷輥號: >> -, 產品代碼: >> PPGL, 皮膜碼: >> -, 單位別: >> I, 油品種類: >> Z, 塗油量: >> Z, 包裝代碼: >> E0 , 保護膜碼: >> -, 客戶試片取樣數量: >> 0, 客戶試片取樣型式: >> -, 調質碼: >> S, 套筒碼: >> P , 規格: >> A792SSGR80, 製造標準: >> ASTM, 表面處理劑種類: >> Z, 表面處理劑塗佈量: >> Z, 伸長率測試: >> N, 硬度測試碼: >> N, 抗拉強度測試: >> N, 降伏強度測試: >> N, 厚度變異: >> 0, 訂單正面顏色(五碼): >> SBS27, 正面漆膜厚: >> 25, 正面漆塗漆型式幾塗幾烤: >> 2, 修邊碼: >> Y, 重量碼: >> AW, 鋼捲捲向: >> O, 鍍層碼: >> AZ50, | F:保證1/2 ASTM 厚度公差
PPGL | 2506EFE006/001 |  | 1. 製造標準為MS、ASTM或銷新加坡之訂單，若無技術指定優先用料，請優先使用國內料，勿使用ANFEN (OFP00406)-{.不符.} 2. 提醒：客戶"WESTMAN STEEL"HR配 《HR寬度－訂單寬度=15～30》 (OFP00722)-{.不符.} 3. 提醒：客戶"WESTMAN STEEL"HR配 《HR寬度－訂單寬度=15～30》 (OFP00723)-{.不符.} | 1. 製造標準為MS、ASTM或銷新加坡之訂單，若無技術指定優先用料，請優先使用國內料，勿使用ANFEN (OFP00406)-{.不符.} 2. 【提醒】！本單為直立式包裝，嚴禁鍍鋅或烤漆後以STAGGER捲取 (OFP00451)-{.不符.} 3. ※超耐候一系列用途要確認是否有英制公差需求，有英制公差需求時選配碼用ON027※ (OFP00680)-{.不符.} 4. ●WESTMAN PPGL背漆轉印 『指定生產線別-- CR1 +CG1 或 CR2+CG2 生產』● (OFP00720)-{.不符.} 5. ●WESTMAN PPGL背漆轉印 『指定生產線別-- CR1 +CG1 或 CR2+CG2 生產』● (OFP00721)-{.不符.} 6. 提醒：客戶"WESTMAN STEEL"HR配 《HR寬度－訂單寬度=15～30》 (OFP00722)-{.不符.} 7. 提醒：客戶"WESTMAN STEEL"HR配 《HR寬度－訂單寬度=15～30》 (OFP00723)-{.不符.} 8. ☆☆☆提醒！WESTMAN PPGL背漆轉印 指定生產線別☆☆☆ (OFP00726)-{.不符.} 9. 此經銷商有簽訂1/2厚度公差保證(無厚度變異),請調整冷軋與鍍鋅厚度公差管制範圍. 保證 ASTM 厚度公差 (OFP00180)-{.不符.} | 訂單:2506EFE006/001 CPL <生產備註> 事項如下 . 除HGI/ HGL 訂單邊緣不噴油. 其餘皆側緣噴油 (RMK00285) . 【美加訂單生產注意事項-CPL】1.客戶美加地區訂單實施修邊刀最大使用顆數上限(20顆) (RMK00717) . 【美加訂單生產注意事項-CPL】2.排程備註:注意修邊品質與毛邊 (RMK00717) . 【美加訂單生產注意事項-CPL】3.去毛邊輥的管制：兩側壓力均設定1.0 kg/cm2 (RMK00717) | 訂單:2506EFE006/001 CR1 <生產備註> 事項如下 . 此經銷商保證平均厚度在1/2厚度公差內，厚度量測NG時，如單位長度符合範圍，請放行 (RMK00402) . 【美加訂單生產注意事項-CR】1.兩側各加開一個spot cooling增加冷卻效果。 (RMK00717) . 【美加訂單生產注意事項-CR】2.發生毛邊時，請降速生產減輕毛邊程度，暫留討論後再處置。 (RMK00717) | 訂單:2506EFE006/001 CR2 <生產備註> 事項如下 . 此經銷商保證平均厚度在1/2厚度公差內，厚度量測NG時，如單位長度符合範圍，請放行 (RMK00402) . 【美加訂單生產注意事項-CR】1.兩側各加開一個spot cooling增加冷卻效果。 (RMK00717) . 【美加訂單生產注意事項-CR】2.發生毛邊時，請降速生產減輕毛邊程度，暫留討論後再處置。 (RMK00717) | 訂單:2506EFE006/001 CG1 <生產備註> 事項如下 . 【板形】 FLATNESS 板形≦12 I-UNIT（≦0.7％） (RMK-E_CHIN) . 鍍鋅表面不可有鋅痕、壓痕、凹陷、及刮傷 、應變痕等。 (RMK00054) . 此經銷商保證平均厚度在1/2厚度公差內，厚度量測NG時，如單位長度符合範圍，請放行 (RMK00402) . 鍍層 AZ150 (含) 以上 , 鋅花等級 C~E 目標D，避免鋅花晶界明顯後續造成烤漆點狀未塗漆。 (RMK00565) . 【美加訂單生產注意事項-CG1】副操確認完回控制室後，於生產排程鋼號旁簽名紀錄，以利後續追查(該排程生產完，排程單將保留)。 (RMK00717) . 【美加訂單生產注意事項-CG1】中央段副操每顆銲道出Pot時觀察銲道同時，確認Beaver Tail與鋼板接觸之Guide Roll羊毛氈狀況，並適時添加潤滑油(避免乾掉)。 (RMK00717) | 訂單:2506EFE006/001 CG2 <生產備註> 事項如下 . 【板形】 FLATNESS 板形≦12 I-UNIT（≦0.7％） (RMK-E_CHIN) . 鍍鋅表面不可有鋅痕、壓痕、凹陷、及刮傷 、應變痕等。 (RMK00054) . 此經銷商保證平均厚度在1/2厚度公差內，厚度量測NG時，如單位長度符合範圍，請放行 (RMK00402) . 鍍層 AZ150 (含) 以上 , 鋅花等級 C~E 目標D，避免鋅花晶界明顯後續造成烤漆點狀未塗漆。 (RMK00565) . 【美加訂單生產注意事項-CG2】1.使用SUB-NOZZLE (RMK00717) | 訂單:2506EFE006/001 CC1 <生產備註> 事項如下 . 【板形】 FLATNESS 板形≦12 I-UNIT（≦0.7％） (RMK-E_CHIN) . 正面面漆(20U)及正面總膜厚(25U)要求管制90%以上之膜厚,未達標準降級. (RMK00054) . 若背面面漆(20U)及背面總膜厚(25U)時要求管制90%以上之膜厚,未達標準降級 (RMK00054) . 面漆=18U(90%)~請購基準22U(110%),標準板總膜厚=5+20U(100%面漆). (RMK00054) . 30CM*全寬*留1塊給LAB及1塊給塗料商, (RMK00054) . 【色差】1.1.此客戶對面漆(非B開頭之色碼)目視色差要求較高,請依限度樣本進行目視色差管制★--->發生過訴賠 (RMK00248) . 【色差】1.2.若針對特殊顏色需特別管理時，請品檢忽略1.1.的規定以特別規定為主 (RMK00248) . 此經銷商保證平均厚度在1/2厚度公差內，厚度量測NG時，如單位長度符合範圍，請放行 (RMK00402) . 【捲取】注意！本單為直立式包裝。禁用STAGGER捲取送包裝！送RCL重處理例外。 (RMK00512) . 【美加訂單生產注意事項-CCP】1.請烤漆入口依照正背面漆鋼捲投向規定進行鋼捲投入。 (RMK00717) . 【美加訂單生產注意事項-CCP】2.烤漆入口依照鋼捲投向規定進行鋼捲投入。(CR1/CG1 CR2/CG2-->正向入料。CR1/CG2 CR2/CG1-->反向入料) (RMK00717) . 【美加訂單生產注意事項-CCP】3.此訂單背面漆一律採Nature塗裝，塗裝黏度設定40秒以上 (RMK00717) | 訂單:2506EFE006/001 CC2 <生產備註> 事項如下 . 【板形】 FLATNESS 板形≦12 I-UNIT（≦0.7％） (RMK-E_CHIN) . 正面面漆(20U)及正面總膜厚(25U)要求管制90%以上之膜厚,未達標準降級. (RMK00054) . 若背面面漆(20U)及背面總膜厚(25U)時要求管制90%以上之膜厚,未達標準降級 (RMK00054) . 面漆=18U(90%)~請購基準22U(110%),標準板總膜厚=5+20U(100%面漆). (RMK00054) . 30CM*全寬*留1塊給LAB及1塊給塗料商, (RMK00054) . 【色差】1.1.此客戶對面漆(非B開頭之色碼)目視色差要求較高,請依限度樣本進行目視色差管制★--->發生過訴賠 (RMK00248) . 【色差】1.2.若針對特殊顏色需特別管理時，請品檢忽略1.1.的規定以特別規定為主 (RMK00248) . 此經銷商保證平均厚度在1/2厚度公差內，厚度量測NG時，如單位長度符合範圍，請放行 (RMK00402) . 【捲取】注意！本單為直立式包裝。禁用STAGGER捲取送包裝！送RCL重處理例外。 (RMK00512) . 【美加訂單生產注意事項-CCP】1.請烤漆入口依照正背面漆鋼捲投向規定進行鋼捲投入。 (RMK00717) . 【美加訂單生產注意事項-CCP】2.烤漆入口依照鋼捲投向規定進行鋼捲投入。(CR1/CG1 CR2/CG2-->正向入料。CR1/CG2 CR2/CG1-->反向入料) (RMK00717) . 【美加訂單生產注意事項-CCP】3.此訂單背面漆一律採Nature塗裝，塗裝黏度設定40秒以上 (RMK00717) | 訂單:2506EFE006/001 RCL <生產備註> 事項如下 . 【捲取】注意！本單為直立式包裝。禁用STAGGER捲取送包裝！送RCL重處理例外。 (RMK00512) | 訂單:2506EFE006/001 CCPK 無 <生產備註> 事項 | 訂單:2506EFE006/001 CGQC <品檢備註> 事項如下 . 【板形】 FLATNESS 板形≦12 I-UNIT（≦0.7％） (RMK-E_CHIN) . 鍍層 AZ150 (含) 以上 , 鋅花等級 C~E 目標D，避免鋅花晶界明顯後續造成烤漆點狀未塗漆。 (RMK00565) | 訂單:2506EFE006/001 CCQC <品檢備註> 事項如下 . 【板形】 FLATNESS 板形≦12 I-UNIT（≦0.7％） (RMK-E_CHIN) . 【色差】1.1.此客戶對面漆(非B開頭之色碼)目視色差要求較高,請依限度樣本進行目視色差管制★--->發生過訴賠 (RMK00248) . 【色差】1.2.若針對特殊顏色需特別管理時，請品檢忽略1.1.的規定以特別規定為主 (RMK00248) . 【捲取】注意！本單為直立式包裝。禁用STAGGER捲取送包裝！送RCL重處理例外。 (RMK00512) | 訂單:2506EFE006/001 TOL 無 <生產備註> 事項 | 【板形】 FLATNESS 板形≦12 I-UNIT（≦0.7％）^^/CG1/CG2/CC1/CC2/CGQC/CCQC/^^ <<.E_CHIN 2025/04/22 10:31.>> | 訂單 2506EFE006/001 修改記錄如下: 20250416 10:14:32 (25008) 退火碼: >> H2, 用途碼: >> COG003, 背面標示: >> S000, 訂單背面顏色(五碼): >> BW73Z, 背面漆膜厚: >> NOM, 背面漆塗漆型式幾塗幾烤: >> 2, 鉻酸鹽: >> Z, 訂單厚度: >> 0.015, 訂單重: >> 80, 重量容許率(下限): >> 10, 重量容許率(上限): >> 10, 訂單寬度: >> 40.5, 鍍製方式: >> AC, 鋼捲內徑: >> 508, 鋼捲下限重: >> 2.5, 鋼捲上限重: >> 4.5, 壓花條件碼: >> -, 表面花紋: >> R, 綠色識別碼: >> -, 印刷輥號: >> -, 產品代碼: >> PPGL, 皮膜碼: >> -, 單位別: >> I, 油品種類: >> Z, 塗油量: >> Z, 包裝代碼: >> E0 , 保護膜碼: >> -, 客戶試片取樣型式: >> -, 調質碼: >> S, 套筒碼: >> P , 規格: >> A792SSGR80, 製造標準: >> ASTM, 表面處理劑種類: >> Z, 表面處理劑塗佈量: >> Z, 伸長率測試: >> N, 硬度測試碼: >> N, 抗拉強度測試: >> N, 降伏強度測試: >> N, 訂單正面顏色(五碼): >> SYH1Y, 正面漆膜厚: >> 25, 正面漆塗漆型式幾塗幾烤: >> 2, 修邊碼: >> Y, 重量碼: >> AW, 鋼捲捲向: >> O, 鍍層碼: >> AZ50, | F:保證1/2 ASTM 厚度公差
PPGL | 2506EFE006/002 |  | 1. 製造標準為MS、ASTM或銷新加坡之訂單，若無技術指定優先用料，請優先使用國內料，勿使用ANFEN (OFP00406)-{.不符.} 2. 提醒：客戶"WESTMAN STEEL"HR配 《HR寬度－訂單寬度=15～30》 (OFP00722)-{.不符.} 3. 提醒：客戶"WESTMAN STEEL"HR配 《HR寬度－訂單寬度=15～30》 (OFP00723)-{.不符.} | 1. 製造標準為MS、ASTM或銷新加坡之訂單，若無技術指定優先用料，請優先使用國內料，勿使用ANFEN (OFP00406)-{.不符.} 2. 【提醒】！本單為直立式包裝，嚴禁鍍鋅或烤漆後以STAGGER捲取 (OFP00451)-{.不符.} 3. ※超耐候一系列用途要確認是否有英制公差需求，有英制公差需求時選配碼用ON027※ (OFP00680)-{.不符.} 4. ●WESTMAN PPGL背漆轉印 『指定生產線別-- CR1 +CG1 或 CR2+CG2 生產』● (OFP00720)-{.不符.} 5. ●WESTMAN PPGL背漆轉印 『指定生產線別-- CR1 +CG1 或 CR2+CG2 生產』● (OFP00721)-{.不符.} 6. 提醒：客戶"WESTMAN STEEL"HR配 《HR寬度－訂單寬度=15～30》 (OFP00722)-{.不符.} 7. 提醒：客戶"WESTMAN STEEL"HR配 《HR寬度－訂單寬度=15～30》 (OFP00723)-{.不符.} 8. ☆☆☆提醒！WESTMAN PPGL背漆轉印 指定生產線別☆☆☆ (OFP00726)-{.不符.} 9. 此經銷商有簽訂1/2厚度公差保證(無厚度變異),請調整冷軋與鍍鋅厚度公差管制範圍. 保證 ASTM 厚度公差 (OFP00180)-{.不符.} | 訂單:2506EFE006/002 CPL <生產備註> 事項如下 . 除HGI/ HGL 訂單邊緣不噴油. 其餘皆側緣噴油 (RMK00285) . 【美加訂單生產注意事項-CPL】1.客戶美加地區訂單實施修邊刀最大使用顆數上限(20顆) (RMK00717) . 【美加訂單生產注意事項-CPL】2.排程備註:注意修邊品質與毛邊 (RMK00717) . 【美加訂單生產注意事項-CPL】3.去毛邊輥的管制：兩側壓力均設定1.0 kg/cm2 (RMK00717) | 訂單:2506EFE006/002 CR1 <生產備註> 事項如下 . 此經銷商保證平均厚度在1/2厚度公差內，厚度量測NG時，如單位長度符合範圍，請放行 (RMK00402) . 【美加訂單生產注意事項-CR】1.兩側各加開一個spot cooling增加冷卻效果。 (RMK00717) . 【美加訂單生產注意事項-CR】2.發生毛邊時，請降速生產減輕毛邊程度，暫留討論後再處置。 (RMK00717) | 訂單:2506EFE006/002 CR2 <生產備註> 事項如下 . 此經銷商保證平均厚度在1/2厚度公差內，厚度量測NG時，如單位長度符合範圍，請放行 (RMK00402) . 【美加訂單生產注意事項-CR】1.兩側各加開一個spot cooling增加冷卻效果。 (RMK00717) . 【美加訂單生產注意事項-CR】2.發生毛邊時，請降速生產減輕毛邊程度，暫留討論後再處置。 (RMK00717) | 訂單:2506EFE006/002 CG1 <生產備註> 事項如下 . 【板形】 FLATNESS 板形≦12 I-UNIT（≦0.7％） (RMK-E_CHIN) . 鍍鋅表面不可有鋅痕、壓痕、凹陷、及刮傷 、應變痕等。 (RMK00054) . 此經銷商保證平均厚度在1/2厚度公差內，厚度量測NG時，如單位長度符合範圍，請放行 (RMK00402) . 鍍層 AZ150 (含) 以上 , 鋅花等級 C~E 目標D，避免鋅花晶界明顯後續造成烤漆點狀未塗漆。 (RMK00565) . 【美加訂單生產注意事項-CG1】副操確認完回控制室後，於生產排程鋼號旁簽名紀錄，以利後續追查(該排程生產完，排程單將保留)。 (RMK00717) . 【美加訂單生產注意事項-CG1】中央段副操每顆銲道出Pot時觀察銲道同時，確認Beaver Tail與鋼板接觸之Guide Roll羊毛氈狀況，並適時添加潤滑油(避免乾掉)。 (RMK00717) | 訂單:2506EFE006/002 CG2 <生產備註> 事項如下 . 【板形】 FLATNESS 板形≦12 I-UNIT（≦0.7％） (RMK-E_CHIN) . 鍍鋅表面不可有鋅痕、壓痕、凹陷、及刮傷 、應變痕等。 (RMK00054) . 此經銷商保證平均厚度在1/2厚度公差內，厚度量測NG時，如單位長度符合範圍，請放行 (RMK00402) . 鍍層 AZ150 (含) 以上 , 鋅花等級 C~E 目標D，避免鋅花晶界明顯後續造成烤漆點狀未塗漆。 (RMK00565) . 【美加訂單生產注意事項-CG2】1.使用SUB-NOZZLE (RMK00717) | 訂單:2506EFE006/002 CC1 <生產備註> 事項如下 . 【板形】 FLATNESS 板形≦12 I-UNIT（≦0.7％） (RMK-E_CHIN) . 正面面漆(20U)及正面總膜厚(25U)要求管制90%以上之膜厚,未達標準降級. (RMK00054) . 若背面面漆(20U)及背面總膜厚(25U)時要求管制90%以上之膜厚,未達標準降級 (RMK00054) . 面漆=18U(90%)~請購基準22U(110%),標準板總膜厚=5+20U(100%面漆). (RMK00054) . 30CM*全寬*留1塊給LAB及1塊給塗料商, (RMK00054) . 【色差】1.1.此客戶對面漆(非B開頭之色碼)目視色差要求較高,請依限度樣本進行目視色差管制★--->發生過訴賠 (RMK00248) . 【色差】1.2.若針對特殊顏色需特別管理時，請品檢忽略1.1.的規定以特別規定為主 (RMK00248) . 此經銷商保證平均厚度在1/2厚度公差內，厚度量測NG時，如單位長度符合範圍，請放行 (RMK00402) . 【捲取】注意！本單為直立式包裝。禁用STAGGER捲取送包裝！送RCL重處理例外。 (RMK00512) . 【抽氣量】白色系在CC1生產時,FINISH抽氣量請設定250,如生產中發生色差b值異常升高,請股長再加大抽氣量因應 (RMK00560) . 【美加訂單生產注意事項-CCP】1.請烤漆入口依照正背面漆鋼捲投向規定進行鋼捲投入。 (RMK00717) . 【美加訂單生產注意事項-CCP】2.烤漆入口依照鋼捲投向規定進行鋼捲投入。(CR1/CG1 CR2/CG2-->正向入料。CR1/CG2 CR2/CG1-->反向入料) (RMK00717) . 【美加訂單生產注意事項-CCP】3.此訂單背面漆一律採Nature塗裝，塗裝黏度設定40秒以上 (RMK00717) | 訂單:2506EFE006/002 CC2 <生產備註> 事項如下 . 【板形】 FLATNESS 板形≦12 I-UNIT（≦0.7％） (RMK-E_CHIN) . 正面面漆(20U)及正面總膜厚(25U)要求管制90%以上之膜厚,未達標準降級. (RMK00054) . 若背面面漆(20U)及背面總膜厚(25U)時要求管制90%以上之膜厚,未達標準降級 (RMK00054) . 面漆=18U(90%)~請購基準22U(110%),標準板總膜厚=5+20U(100%面漆). (RMK00054) . 30CM*全寬*留1塊給LAB及1塊給塗料商, (RMK00054) . 【色差】1.1.此客戶對面漆(非B開頭之色碼)目視色差要求較高,請依限度樣本進行目視色差管制★--->發生過訴賠 (RMK00248) . 【色差】1.2.若針對特殊顏色需特別管理時，請品檢忽略1.1.的規定以特別規定為主 (RMK00248) . 此經銷商保證平均厚度在1/2厚度公差內，厚度量測NG時，如單位長度符合範圍，請放行 (RMK00402) . 【捲取】注意！本單為直立式包裝。禁用STAGGER捲取送包裝！送RCL重處理例外。 (RMK00512) . 【抽氣量】白色系在CC1生產時,FINISH抽氣量請設定250,如生產中發生色差b值異常升高,請股長再加大抽氣量因應 (RMK00560) . 【美加訂單生產注意事項-CCP】1.請烤漆入口依照正背面漆鋼捲投向規定進行鋼捲投入。 (RMK00717) . 【美加訂單生產注意事項-CCP】2.烤漆入口依照鋼捲投向規定進行鋼捲投入。(CR1/CG1 CR2/CG2-->正向入料。CR1/CG2 CR2/CG1-->反向入料) (RMK00717) . 【美加訂單生產注意事項-CCP】3.此訂單背面漆一律採Nature塗裝，塗裝黏度設定40秒以上 (RMK00717) | 訂單:2506EFE006/002 RCL <生產備註> 事項如下 . 【捲取】注意！本單為直立式包裝。禁用STAGGER捲取送包裝！送RCL重處理例外。 (RMK00512) | 訂單:2506EFE006/002 CCPK 無 <生產備註> 事項 | 訂單:2506EFE006/002 CGQC <品檢備註> 事項如下 . 【板形】 FLATNESS 板形≦12 I-UNIT（≦0.7％） (RMK-E_CHIN) . 鍍層 AZ150 (含) 以上 , 鋅花等級 C~E 目標D，避免鋅花晶界明顯後續造成烤漆點狀未塗漆。 (RMK00565) | 訂單:2506EFE006/002 CCQC <品檢備註> 事項如下 . 【板形】 FLATNESS 板形≦12 I-UNIT（≦0.7％） (RMK-E_CHIN) . 【色差】1.1.此客戶對面漆(非B開頭之色碼)目視色差要求較高,請依限度樣本進行目視色差管制★--->發生過訴賠 (RMK00248) . 【色差】1.2.若針對特殊顏色需特別管理時，請品檢忽略1.1.的規定以特別規定為主 (RMK00248) . 【捲取】注意！本單為直立式包裝。禁用STAGGER捲取送包裝！送RCL重處理例外。 (RMK00512) | 訂單:2506EFE006/002 TOL 無 <生產備註> 事項 | 【板形】 FLATNESS 板形≦12 I-UNIT（≦0.7％）^^/CG1/CG2/CC1/CC2/CGQC/CCQC/^^ <<.E_CHIN 2025/04/22 10:31.>> | 訂單 2506EFE006/002 修改記錄如下: 20250416 10:16:38 (25008) 退火碼: >> H2, 用途碼: >> COG003, 背面標示: >> S000, 訂單背面顏色(五碼): >> BW73Z, 背面漆膜厚: >> NOM, 背面漆塗漆型式幾塗幾烤: >> 2, 鉻酸鹽: >> Z, 訂單厚度: >> 0.015, 訂單重: >> 80, 重量容許率(下限): >> 10, 重量容許率(上限): >> 10, 訂單寬度: >> 40.5, 鍍製方式: >> AC, 鋼捲內徑: >> 508, 鋼捲下限重: >> 2.5, 鋼捲上限重: >> 4.5, 壓花條件碼: >> -, 表面花紋: >> R, 綠色識別碼: >> -, 印刷輥號: >> -, 產品代碼: >> PPGL, 皮膜碼: >> -, 單位別: >> I, 油品種類: >> Z, 塗油量: >> Z, 包裝代碼: >> E0 , 保護膜碼: >> -, 客戶試片取樣數量: >> 0, 客戶試片取樣型式: >> -, 調質碼: >> S, 套筒碼: >> P , 規格: >> A792SSGR80, 製造標準: >> ASTM, 表面處理劑種類: >> Z, 表面處理劑塗佈量: >> Z, 伸長率測試: >> N, 硬度測試碼: >> N, 抗拉強度測試: >> N, 降伏強度測試: >> N, 厚度變異: >> 0, 訂單正面顏色(五碼): >> SWH58, 正面漆膜厚: >> 25, 正面漆塗漆型式幾塗幾烤: >> 2, 修邊碼: >> Y, 重量碼: >> AW, 鋼捲捲向: >> O, 鍍層碼: >> AZ50, | F:保證1/2 ASTM 厚度公差
PPGL | 2506EFE006/003 |  | 1. 製造標準為MS、ASTM或銷新加坡之訂單，若無技術指定優先用料，請優先使用國內料，勿使用ANFEN (OFP00406)-{.不符.} 2. 提醒：客戶"WESTMAN STEEL"HR配 《HR寬度－訂單寬度=15～30》 (OFP00722)-{.不符.} 3. 提醒：客戶"WESTMAN STEEL"HR配 《HR寬度－訂單寬度=15～30》 (OFP00723)-{.不符.} | 1. 製造標準為MS、ASTM或銷新加坡之訂單，若無技術指定優先用料，請優先使用國內料，勿使用ANFEN (OFP00406)-{.不符.} 2. 【提醒】！本單為直立式包裝，嚴禁鍍鋅或烤漆後以STAGGER捲取 (OFP00451)-{.不符.} 3. ※超耐候一系列用途要確認是否有英制公差需求，有英制公差需求時選配碼用ON027※ (OFP00680)-{.不符.} 4. ●WESTMAN PPGL背漆轉印 『指定生產線別-- CR1 +CG1 或 CR2+CG2 生產』● (OFP00720)-{.不符.} 5. ●WESTMAN PPGL背漆轉印 『指定生產線別-- CR1 +CG1 或 CR2+CG2 生產』● (OFP00721)-{.不符.} 6. 提醒：客戶"WESTMAN STEEL"HR配 《HR寬度－訂單寬度=15～30》 (OFP00722)-{.不符.} 7. 提醒：客戶"WESTMAN STEEL"HR配 《HR寬度－訂單寬度=15～30》 (OFP00723)-{.不符.} 8. ☆☆☆提醒！WESTMAN PPGL背漆轉印 指定生產線別☆☆☆ (OFP00726)-{.不符.} 9. 此經銷商有簽訂1/2厚度公差保證(無厚度變異),請調整冷軋與鍍鋅厚度公差管制範圍. 保證 ASTM 厚度公差 (OFP00180)-{.不符.} | 訂單:2506EFE006/003 CPL <生產備註> 事項如下 . 除HGI/ HGL 訂單邊緣不噴油. 其餘皆側緣噴油 (RMK00285) . 【美加訂單生產注意事項-CPL】1.客戶美加地區訂單實施修邊刀最大使用顆數上限(20顆) (RMK00717) . 【美加訂單生產注意事項-CPL】2.排程備註:注意修邊品質與毛邊 (RMK00717) . 【美加訂單生產注意事項-CPL】3.去毛邊輥的管制：兩側壓力均設定1.0 kg/cm2 (RMK00717) | 訂單:2506EFE006/003 CR1 <生產備註> 事項如下 . 此經銷商保證平均厚度在1/2厚度公差內，厚度量測NG時，如單位長度符合範圍，請放行 (RMK00402) . 【美加訂單生產注意事項-CR】1.兩側各加開一個spot cooling增加冷卻效果。 (RMK00717) . 【美加訂單生產注意事項-CR】2.發生毛邊時，請降速生產減輕毛邊程度，暫留討論後再處置。 (RMK00717) | 訂單:2506EFE006/003 CR2 <生產備註> 事項如下 . 此經銷商保證平均厚度在1/2厚度公差內，厚度量測NG時，如單位長度符合範圍，請放行 (RMK00402) . 【美加訂單生產注意事項-CR】1.兩側各加開一個spot cooling增加冷卻效果。 (RMK00717) . 【美加訂單生產注意事項-CR】2.發生毛邊時，請降速生產減輕毛邊程度，暫留討論後再處置。 (RMK00717) | 訂單:2506EFE006/003 CG1 <生產備註> 事項如下 . 【板形】 FLATNESS 板形≦12 I-UNIT（≦0.7％） (RMK-YL_KUNG) . 鍍鋅表面不可有鋅痕、壓痕、凹陷、及刮傷 、應變痕等。 (RMK00054) . 此經銷商保證平均厚度在1/2厚度公差內，厚度量測NG時，如單位長度符合範圍，請放行 (RMK00402) . 鍍層 AZ150 (含) 以上 , 鋅花等級 C~E 目標D，避免鋅花晶界明顯後續造成烤漆點狀未塗漆。 (RMK00565) . 【美加訂單生產注意事項-CG1】副操確認完回控制室後，於生產排程鋼號旁簽名紀錄，以利後續追查(該排程生產完，排程單將保留)。 (RMK00717) . 【美加訂單生產注意事項-CG1】中央段副操每顆銲道出Pot時觀察銲道同時，確認Beaver Tail與鋼板接觸之Guide Roll羊毛氈狀況，並適時添加潤滑油(避免乾掉)。 (RMK00717) | 訂單:2506EFE006/003 CG2 <生產備註> 事項如下 . 【板形】 FLATNESS 板形≦12 I-UNIT（≦0.7％） (RMK-YL_KUNG) . 鍍鋅表面不可有鋅痕、壓痕、凹陷、及刮傷 、應變痕等。 (RMK00054) . 此經銷商保證平均厚度在1/2厚度公差內，厚度量測NG時，如單位長度符合範圍，請放行 (RMK00402) . 鍍層 AZ150 (含) 以上 , 鋅花等級 C~E 目標D，避免鋅花晶界明顯後續造成烤漆點狀未塗漆。 (RMK00565) . 【美加訂單生產注意事項-CG2】1.使用SUB-NOZZLE (RMK00717) | 訂單:2506EFE006/003 CC1 <生產備註> 事項如下 . 【板形】 FLATNESS 板形≦12 I-UNIT（≦0.7％） (RMK-YL_KUNG) . 正面面漆(20U)及正面總膜厚(25U)要求管制90%以上之膜厚,未達標準降級. (RMK00054) . 若背面面漆(20U)及背面總膜厚(25U)時要求管制90%以上之膜厚,未達標準降級 (RMK00054) . 面漆=18U(90%)~請購基準22U(110%),標準板總膜厚=5+20U(100%面漆). (RMK00054) . 30CM*全寬*留1塊給LAB及1塊給塗料商, (RMK00054) . 【色差】1.1.此客戶對面漆(非B開頭之色碼)目視色差要求較高,請依限度樣本進行目視色差管制★--->發生過訴賠 (RMK00248) . 【色差】1.2.若針對特殊顏色需特別管理時，請品檢忽略1.1.的規定以特別規定為主 (RMK00248) . 此經銷商保證平均厚度在1/2厚度公差內，厚度量測NG時，如單位長度符合範圍，請放行 (RMK00402) . 【捲取】注意！本單為直立式包裝。禁用STAGGER捲取送包裝！送RCL重處理例外。 (RMK00512) . 【美加訂單生產注意事項-CCP】1.請烤漆入口依照正背面漆鋼捲投向規定進行鋼捲投入。 (RMK00717) . 【美加訂單生產注意事項-CCP】2.烤漆入口依照鋼捲投向規定進行鋼捲投入。(CR1/CG1 CR2/CG2-->正向入料。CR1/CG2 CR2/CG1-->反向入料) (RMK00717) . 【美加訂單生產注意事項-CCP】3.此訂單背面漆一律採Nature塗裝，塗裝黏度設定40秒以上 (RMK00717) | 訂單:2506EFE006/003 CC2 <生產備註> 事項如下 . 【板形】 FLATNESS 板形≦12 I-UNIT（≦0.7％） (RMK-YL_KUNG) . 正面面漆(20U)及正面總膜厚(25U)要求管制90%以上之膜厚,未達標準降級. (RMK00054) . 若背面面漆(20U)及背面總膜厚(25U)時要求管制90%以上之膜厚,未達標準降級 (RMK00054) . 面漆=18U(90%)~請購基準22U(110%),標準板總膜厚=5+20U(100%面漆). (RMK00054) . 30CM*全寬*留1塊給LAB及1塊給塗料商, (RMK00054) . 【色差】1.1.此客戶對面漆(非B開頭之色碼)目視色差要求較高,請依限度樣本進行目視色差管制★--->發生過訴賠 (RMK00248) . 【色差】1.2.若針對特殊顏色需特別管理時，請品檢忽略1.1.的規定以特別規定為主 (RMK00248) . 此經銷商保證平均厚度在1/2厚度公差內，厚度量測NG時，如單位長度符合範圍，請放行 (RMK00402) . 【捲取】注意！本單為直立式包裝。禁用STAGGER捲取送包裝！送RCL重處理例外。 (RMK00512) . 【美加訂單生產注意事項-CCP】1.請烤漆入口依照正背面漆鋼捲投向規定進行鋼捲投入。 (RMK00717) . 【美加訂單生產注意事項-CCP】2.烤漆入口依照鋼捲投向規定進行鋼捲投入。(CR1/CG1 CR2/CG2-->正向入料。CR1/CG2 CR2/CG1-->反向入料) (RMK00717) . 【美加訂單生產注意事項-CCP】3.此訂單背面漆一律採Nature塗裝，塗裝黏度設定40秒以上 (RMK00717) | 訂單:2506EFE006/003 RCL <生產備註> 事項如下 . 【捲取】注意！本單為直立式包裝。禁用STAGGER捲取送包裝！送RCL重處理例外。 (RMK00512) | 訂單:2506EFE006/003 CCPK 無 <生產備註> 事項 | 訂單:2506EFE006/003 CGQC <品檢備註> 事項如下 . 【板形】 FLATNESS 板形≦12 I-UNIT（≦0.7％） (RMK-YL_KUNG) . 鍍層 AZ150 (含) 以上 , 鋅花等級 C~E 目標D，避免鋅花晶界明顯後續造成烤漆點狀未塗漆。 (RMK00565) | 訂單:2506EFE006/003 CCQC <品檢備註> 事項如下 . 【板形】 FLATNESS 板形≦12 I-UNIT（≦0.7％） (RMK-YL_KUNG) . 【色差】1.1.此客戶對面漆(非B開頭之色碼)目視色差要求較高,請依限度樣本進行目視色差管制★--->發生過訴賠 (RMK00248) . 【色差】1.2.若針對特殊顏色需特別管理時，請品檢忽略1.1.的規定以特別規定為主 (RMK00248) . 【捲取】注意！本單為直立式包裝。禁用STAGGER捲取送包裝！送RCL重處理例外。 (RMK00512) | 訂單:2506EFE006/003 TOL 無 <生產備註> 事項 | 【板形】 FLATNESS 板形≦12 I-UNIT（≦0.7％）^^/CG1/CG2/CC1/CC2/CGQC/CCQC/ <<.YL_KUNG 2025/05/26 11:05.>> | 訂單 2506EFE006/003 修改記錄如下: 20250416 10:20:06 (25008) 退火碼: >> H2, 用途碼: >> COG003, 背面標示: >> S000, 訂單背面顏色(五碼): >> XXXXX, 背面漆膜厚: >> NOM, 背面漆塗漆型式幾塗幾烤: >> 2, 鉻酸鹽: >> Z, 訂單厚度: >> 0.015, 訂單重: >> 40, 重量容許率(下限): >> 10, 重量容許率(上限): >> 10, 訂單寬度: >> 40.5, 鍍製方式: >> AC, 鋼捲內徑: >> 508, 鋼捲下限重: >> 2.5, 鋼捲上限重: >> 4.5, 壓花條件碼: >> -, 表面花紋: >> R, 綠色識別碼: >> -, 印刷輥號: >> -, 產品代碼: >> PPGL, 皮膜碼: >> -, 單位別: >> I, 油品種類: >> Z, 塗油量: >> Z, 包裝代碼: >> E0 , 保護膜碼: >> -, 客戶試片取樣數量: >> 0, 客戶試片取樣型式: >> -, 調質碼: >> S, 套筒碼: >> P , 規格: >> A792SSGR80, 製造標準: >> ASTM, 表面處理劑種類: >> Z, 表面處理劑塗佈量: >> Z, 伸長率測試: >> N, 硬度測試碼: >> N, 抗拉強度測試: >> N, 降伏強度測試: >> N, 厚度變異: >> 0, 訂單正面顏色(五碼): >> XXXXX, 正面漆膜厚: >> NOM, 正面漆塗漆型式幾塗幾烤: >> 2, 修邊碼: >> Y, 重量碼: >> AW, 鋼捲捲向: >> O, 鍍層碼: >> AZ50, 20250522 14:55:11 (06023) 訂單背面顏色(五碼): XXXXX >> BW73Z, 訂單正面顏色(五碼): XXXXX >> SCG3Y, 正面漆膜厚: NOM >> 25, | F:保證1/2 ASTM 厚度公差
PPGL | 2506EFE006/004 |  | 1. 製造標準為MS、ASTM或銷新加坡之訂單，若無技術指定優先用料，請優先使用國內料，勿使用ANFEN (OFP00406)-{.不符.} 2. 提醒：客戶"WESTMAN STEEL"HR配 《HR寬度－訂單寬度=15～30》 (OFP00722)-{.不符.} 3. 提醒：客戶"WESTMAN STEEL"HR配 《HR寬度－訂單寬度=15～30》 (OFP00723)-{.不符.} | 1. 製造標準為MS、ASTM或銷新加坡之訂單，若無技術指定優先用料，請優先使用國內料，勿使用ANFEN (OFP00406)-{.不符.} 2. 【提醒】！本單為直立式包裝，嚴禁鍍鋅或烤漆後以STAGGER捲取 (OFP00451)-{.不符.} 3. ※超耐候一系列用途要確認是否有英制公差需求，有英制公差需求時選配碼用ON027※ (OFP00680)-{.不符.} 4. ●WESTMAN PPGL背漆轉印 『指定生產線別-- CR1 +CG1 或 CR2+CG2 生產』● (OFP00720)-{.不符.} 5. ●WESTMAN PPGL背漆轉印 『指定生產線別-- CR1 +CG1 或 CR2+CG2 生產』● (OFP00721)-{.不符.} 6. 提醒：客戶"WESTMAN STEEL"HR配 《HR寬度－訂單寬度=15～30》 (OFP00722)-{.不符.} 7. 提醒：客戶"WESTMAN STEEL"HR配 《HR寬度－訂單寬度=15～30》 (OFP00723)-{.不符.} 8. ☆☆☆提醒！WESTMAN PPGL背漆轉印 指定生產線別☆☆☆ (OFP00726)-{.不符.} 9. 此經銷商有簽訂1/2厚度公差保證(無厚度變異),請調整冷軋與鍍鋅厚度公差管制範圍. 保證 ASTM 厚度公差 (OFP00180)-{.不符.} | 訂單:2506EFE006/004 CPL <生產備註> 事項如下 . 除HGI/ HGL 訂單邊緣不噴油. 其餘皆側緣噴油 (RMK00285) . 【美加訂單生產注意事項-CPL】1.客戶美加地區訂單實施修邊刀最大使用顆數上限(20顆) (RMK00717) . 【美加訂單生產注意事項-CPL】2.排程備註:注意修邊品質與毛邊 (RMK00717) . 【美加訂單生產注意事項-CPL】3.去毛邊輥的管制：兩側壓力均設定1.0 kg/cm2 (RMK00717) | 訂單:2506EFE006/004 CR1 <生產備註> 事項如下 . 此經銷商保證平均厚度在1/2厚度公差內，厚度量測NG時，如單位長度符合範圍，請放行 (RMK00402) . 【美加訂單生產注意事項-CR】1.兩側各加開一個spot cooling增加冷卻效果。 (RMK00717) . 【美加訂單生產注意事項-CR】2.發生毛邊時，請降速生產減輕毛邊程度，暫留討論後再處置。 (RMK00717) | 訂單:2506EFE006/004 CR2 <生產備註> 事項如下 . 此經銷商保證平均厚度在1/2厚度公差內，厚度量測NG時，如單位長度符合範圍，請放行 (RMK00402) . 【美加訂單生產注意事項-CR】1.兩側各加開一個spot cooling增加冷卻效果。 (RMK00717) . 【美加訂單生產注意事項-CR】2.發生毛邊時，請降速生產減輕毛邊程度，暫留討論後再處置。 (RMK00717) | 訂單:2506EFE006/004 CG1 <生產備註> 事項如下 . 【板形】 FLATNESS 板形≦12 I-UNIT（≦0.7％） (RMK-E_CHIN) . 鍍鋅表面不可有鋅痕、壓痕、凹陷、及刮傷 、應變痕等。 (RMK00054) . 此經銷商保證平均厚度在1/2厚度公差內，厚度量測NG時，如單位長度符合範圍，請放行 (RMK00402) . 鍍層 AZ150 (含) 以上 , 鋅花等級 C~E 目標D，避免鋅花晶界明顯後續造成烤漆點狀未塗漆。 (RMK00565) . 【美加訂單生產注意事項-CG1】副操確認完回控制室後，於生產排程鋼號旁簽名紀錄，以利後續追查(該排程生產完，排程單將保留)。 (RMK00717) . 【美加訂單生產注意事項-CG1】中央段副操每顆銲道出Pot時觀察銲道同時，確認Beaver Tail與鋼板接觸之Guide Roll羊毛氈狀況，並適時添加潤滑油(避免乾掉)。 (RMK00717) | 訂單:2506EFE006/004 CG2 <生產備註> 事項如下 . 【板形】 FLATNESS 板形≦12 I-UNIT（≦0.7％） (RMK-E_CHIN) . 鍍鋅表面不可有鋅痕、壓痕、凹陷、及刮傷 、應變痕等。 (RMK00054) . 此經銷商保證平均厚度在1/2厚度公差內，厚度量測NG時，如單位長度符合範圍，請放行 (RMK00402) . 鍍層 AZ150 (含) 以上 , 鋅花等級 C~E 目標D，避免鋅花晶界明顯後續造成烤漆點狀未塗漆。 (RMK00565) . 【美加訂單生產注意事項-CG2】1.使用SUB-NOZZLE (RMK00717) | 訂單:2506EFE006/004 CC1 <生產備註> 事項如下 . 【板形】 FLATNESS 板形≦12 I-UNIT（≦0.7％） (RMK-E_CHIN) . 正面面漆(20U)及正面總膜厚(25U)要求管制90%以上之膜厚,未達標準降級. (RMK00054) . 若背面面漆(20U)及背面總膜厚(25U)時要求管制90%以上之膜厚,未達標準降級 (RMK00054) . 面漆=18U(90%)~請購基準22U(110%),標準板總膜厚=5+20U(100%面漆). (RMK00054) . 30CM*全寬*留1塊給LAB及1塊給塗料商, (RMK00054) . 【色差】1.1.此客戶對面漆(非B開頭之色碼)目視色差要求較高,請依限度樣本進行目視色差管制★--->發生過訴賠 (RMK00248) . 【色差】1.2.若針對特殊顏色需特別管理時，請品檢忽略1.1.的規定以特別規定為主 (RMK00248) . 此經銷商保證平均厚度在1/2厚度公差內，厚度量測NG時，如單位長度符合範圍，請放行 (RMK00402) . 【捲取】注意！本單為直立式包裝。禁用STAGGER捲取送包裝！送RCL重處理例外。 (RMK00512) . 【抽氣量】白色系在CC1生產時,FINISH抽氣量請設定250,如生產中發生色差b值異常升高,請股長再加大抽氣量因應 (RMK00560) . 【美加訂單生產注意事項-CCP】1.請烤漆入口依照正背面漆鋼捲投向規定進行鋼捲投入。 (RMK00717) . 【美加訂單生產注意事項-CCP】2.烤漆入口依照鋼捲投向規定進行鋼捲投入。(CR1/CG1 CR2/CG2-->正向入料。CR1/CG2 CR2/CG1-->反向入料) (RMK00717) . 【美加訂單生產注意事項-CCP】3.此訂單背面漆一律採Nature塗裝，塗裝黏度設定40秒以上 (RMK00717) | 訂單:2506EFE006/004 CC2 <生產備註> 事項如下 . 【板形】 FLATNESS 板形≦12 I-UNIT（≦0.7％） (RMK-E_CHIN) . 正面面漆(20U)及正面總膜厚(25U)要求管制90%以上之膜厚,未達標準降級. (RMK00054) . 若背面面漆(20U)及背面總膜厚(25U)時要求管制90%以上之膜厚,未達標準降級 (RMK00054) . 面漆=18U(90%)~請購基準22U(110%),標準板總膜厚=5+20U(100%面漆). (RMK00054) . 30CM*全寬*留1塊給LAB及1塊給塗料商, (RMK00054) . 【色差】1.1.此客戶對面漆(非B開頭之色碼)目視色差要求較高,請依限度樣本進行目視色差管制★--->發生過訴賠 (RMK00248) . 【色差】1.2.若針對特殊顏色需特別管理時，請品檢忽略1.1.的規定以特別規定為主 (RMK00248) . 此經銷商保證平均厚度在1/2厚度公差內，厚度量測NG時，如單位長度符合範圍，請放行 (RMK00402) . 【捲取】注意！本單為直立式包裝。禁用STAGGER捲取送包裝！送RCL重處理例外。 (RMK00512) . 【抽氣量】白色系在CC1生產時,FINISH抽氣量請設定250,如生產中發生色差b值異常升高,請股長再加大抽氣量因應 (RMK00560) . 【美加訂單生產注意事項-CCP】1.請烤漆入口依照正背面漆鋼捲投向規定進行鋼捲投入。 (RMK00717) . 【美加訂單生產注意事項-CCP】2.烤漆入口依照鋼捲投向規定進行鋼捲投入。(CR1/CG1 CR2/CG2-->正向入料。CR1/CG2 CR2/CG1-->反向入料) (RMK00717) . 【美加訂單生產注意事項-CCP】3.此訂單背面漆一律採Nature塗裝，塗裝黏度設定40秒以上 (RMK00717) | 訂單:2506EFE006/004 RCL <生產備註> 事項如下 . 【捲取】注意！本單為直立式包裝。禁用STAGGER捲取送包裝！送RCL重處理例外。 (RMK00512) | 訂單:2506EFE006/004 CCPK 無 <生產備註> 事項 | 訂單:2506EFE006/004 CGQC <品檢備註> 事項如下 . 【板形】 FLATNESS 板形≦12 I-UNIT（≦0.7％） (RMK-E_CHIN) . 鍍層 AZ150 (含) 以上 , 鋅花等級 C~E 目標D，避免鋅花晶界明顯後續造成烤漆點狀未塗漆。 (RMK00565) | 訂單:2506EFE006/004 CCQC <品檢備註> 事項如下 . 【板形】 FLATNESS 板形≦12 I-UNIT（≦0.7％） (RMK-E_CHIN) . 【色差】1.1.此客戶對面漆(非B開頭之色碼)目視色差要求較高,請依限度樣本進行目視色差管制★--->發生過訴賠 (RMK00248) . 【色差】1.2.若針對特殊顏色需特別管理時，請品檢忽略1.1.的規定以特別規定為主 (RMK00248) . 【捲取】注意！本單為直立式包裝。禁用STAGGER捲取送包裝！送RCL重處理例外。 (RMK00512) | 訂單:2506EFE006/004 TOL 無 <生產備註> 事項 | 【板形】 FLATNESS 板形≦12 I-UNIT（≦0.7％）^^/CG1/CG2/CC1/CC2/CGQC/CCQC/^^ <<.E_CHIN 2025/04/22 10:32.>> | 訂單 2506EFE006/004 修改記錄如下: 20250416 10:21:33 (25008) 退火碼: >> H2, 用途碼: >> COG003, 背面標示: >> S000, 訂單背面顏色(五碼): >> BW73Z, 背面漆膜厚: >> NOM, 背面漆塗漆型式幾塗幾烤: >> 2, 鉻酸鹽: >> Z, 訂單厚度: >> 0.015, 訂單重: >> 80, 重量容許率(下限): >> 10, 重量容許率(上限): >> 10, 訂單寬度: >> 40.5, 鍍製方式: >> AC, 鋼捲內徑: >> 508, 鋼捲下限重: >> 2.5, 鋼捲上限重: >> 4.5, 壓花條件碼: >> -, 表面花紋: >> R, 綠色識別碼: >> -, 印刷輥號: >> -, 產品代碼: >> PPGL, 皮膜碼: >> -, 單位別: >> I, 油品種類: >> Z, 塗油量: >> Z, 包裝代碼: >> E0 , 保護膜碼: >> -, 客戶試片取樣數量: >> 0, 客戶試片取樣型式: >> -, 調質碼: >> S, 套筒碼: >> P , 規格: >> A792SSGR80, 製造標準: >> ASTM, 表面處理劑種類: >> Z, 表面處理劑塗佈量: >> Z, 伸長率測試: >> N, 硬度測試碼: >> N, 抗拉強度測試: >> N, 降伏強度測試: >> N, 厚度變異: >> 0, 訂單正面顏色(五碼): >> SWH39, 正面漆膜厚: >> 25, 正面漆塗漆型式幾塗幾烤: >> 2, 修邊碼: >> Y, 重量碼: >> AW, 鋼捲捲向: >> O, 鍍層碼: >> AZ50, | F:保證1/2 ASTM 厚度公差
PPGL | 2506EFE007/001 |  | 1. 製造標準為MS、ASTM或銷新加坡之訂單，若無技術指定優先用料，請優先使用國內料，勿使用ANFEN (OFP00406)-{.不符.} 2. 提醒：客戶"WESTMAN STEEL"HR配 《HR寬度－訂單寬度=15～30》 (OFP00722)-{.不符.} 3. 提醒：客戶"WESTMAN STEEL"HR配 《HR寬度－訂單寬度=15～30》 (OFP00723)-{.不符.} | 1. 製造標準為MS、ASTM或銷新加坡之訂單，若無技術指定優先用料，請優先使用國內料，勿使用ANFEN (OFP00406)-{.不符.} 2. 【提醒】！本單為直立式包裝，嚴禁鍍鋅或烤漆後以STAGGER捲取 (OFP00451)-{.不符.} 3. ※超耐候一系列用途要確認是否有英制公差需求，有英制公差需求時選配碼用ON027※ (OFP00680)-{.不符.} 4. ●WESTMAN PPGL背漆轉印 『指定生產線別-- CR1 +CG1 或 CR2+CG2 生產』● (OFP00720)-{.不符.} 5. ●WESTMAN PPGL背漆轉印 『指定生產線別-- CR1 +CG1 或 CR2+CG2 生產』● (OFP00721)-{.不符.} 6. 提醒：客戶"WESTMAN STEEL"HR配 《HR寬度－訂單寬度=15～30》 (OFP00722)-{.不符.} 7. 提醒：客戶"WESTMAN STEEL"HR配 《HR寬度－訂單寬度=15～30》 (OFP00723)-{.不符.} 8. ☆☆☆提醒！WESTMAN PPGL背漆轉印 指定生產線別☆☆☆ (OFP00726)-{.不符.} 9. 此經銷商有簽訂1/2厚度公差保證(無厚度變異),請調整冷軋與鍍鋅厚度公差管制範圍. 保證 ASTM 厚度公差 (OFP00180)-{.不符.} | 訂單:2506EFE007/001 CPL <生產備註> 事項如下 . 除HGI/ HGL 訂單邊緣不噴油. 其餘皆側緣噴油 (RMK00285) . 【美加訂單生產注意事項-CPL】1.客戶美加地區訂單實施修邊刀最大使用顆數上限(20顆) (RMK00717) . 【美加訂單生產注意事項-CPL】2.排程備註:注意修邊品質與毛邊 (RMK00717) . 【美加訂單生產注意事項-CPL】3.去毛邊輥的管制：兩側壓力均設定1.0 kg/cm2 (RMK00717) | 訂單:2506EFE007/001 CR1 <生產備註> 事項如下 . 此經銷商保證平均厚度在1/2厚度公差內，厚度量測NG時，如單位長度符合範圍，請放行 (RMK00402) . 【美加訂單生產注意事項-CR】1.兩側各加開一個spot cooling增加冷卻效果。 (RMK00717) . 【美加訂單生產注意事項-CR】2.發生毛邊時，請降速生產減輕毛邊程度，暫留討論後再處置。 (RMK00717) | 訂單:2506EFE007/001 CR2 <生產備註> 事項如下 . 此經銷商保證平均厚度在1/2厚度公差內，厚度量測NG時，如單位長度符合範圍，請放行 (RMK00402) . 【美加訂單生產注意事項-CR】1.兩側各加開一個spot cooling增加冷卻效果。 (RMK00717) . 【美加訂單生產注意事項-CR】2.發生毛邊時，請降速生產減輕毛邊程度，暫留討論後再處置。 (RMK00717) | 訂單:2506EFE007/001 CG1 <生產備註> 事項如下 . 【板形】 FLATNESS 板形≦12 I-UNIT（≦0.7％） (RMK-E_CHIN) . 鍍鋅表面不可有鋅痕、壓痕、凹陷、及刮傷 、應變痕等。 (RMK00054) . 此經銷商保證平均厚度在1/2厚度公差內，厚度量測NG時，如單位長度符合範圍，請放行 (RMK00402) . 鍍層 AZ150 (含) 以上 , 鋅花等級 C~E 目標D，避免鋅花晶界明顯後續造成烤漆點狀未塗漆。 (RMK00565) . 【美加訂單生產注意事項-CG1】副操確認完回控制室後，於生產排程鋼號旁簽名紀錄，以利後續追查(該排程生產完，排程單將保留)。 (RMK00717) . 【美加訂單生產注意事項-CG1】中央段副操每顆銲道出Pot時觀察銲道同時，確認Beaver Tail與鋼板接觸之Guide Roll羊毛氈狀況，並適時添加潤滑油(避免乾掉)。 (RMK00717) | 訂單:2506EFE007/001 CG2 <生產備註> 事項如下 . 【板形】 FLATNESS 板形≦12 I-UNIT（≦0.7％） (RMK-E_CHIN) . 鍍鋅表面不可有鋅痕、壓痕、凹陷、及刮傷 、應變痕等。 (RMK00054) . 此經銷商保證平均厚度在1/2厚度公差內，厚度量測NG時，如單位長度符合範圍，請放行 (RMK00402) . 鍍層 AZ150 (含) 以上 , 鋅花等級 C~E 目標D，避免鋅花晶界明顯後續造成烤漆點狀未塗漆。 (RMK00565) . 【美加訂單生產注意事項-CG2】1.使用SUB-NOZZLE (RMK00717) | 訂單:2506EFE007/001 CC1 <生產備註> 事項如下 . 【板形】 FLATNESS 板形≦12 I-UNIT（≦0.7％） (RMK-E_CHIN) . 正面面漆(20U)及正面總膜厚(25U)要求管制90%以上之膜厚,未達標準降級. (RMK00054) . 若背面面漆(20U)及背面總膜厚(25U)時要求管制90%以上之膜厚,未達標準降級 (RMK00054) . 面漆=18U(90%)~請購基準22U(110%),標準板總膜厚=5+20U(100%面漆). (RMK00054) . 30CM*全寬*留1塊給LAB及1塊給塗料商, (RMK00054) . 【色差】1.1.此客戶對面漆(非B開頭之色碼)目視色差要求較高,請依限度樣本進行目視色差管制★--->發生過訴賠 (RMK00248) . 【色差】1.2.若針對特殊顏色需特別管理時，請品檢忽略1.1.的規定以特別規定為主 (RMK00248) . 此經銷商保證平均厚度在1/2厚度公差內，厚度量測NG時，如單位長度符合範圍，請放行 (RMK00402) . 【捲取】注意！本單為直立式包裝。禁用STAGGER捲取送包裝！送RCL重處理例外。 (RMK00512) . 【抽氣量】白色系在CC1生產時,FINISH抽氣量請設定250,如生產中發生色差b值異常升高,請股長再加大抽氣量因應 (RMK00560) . 【美加訂單生產注意事項-CCP】1.請烤漆入口依照正背面漆鋼捲投向規定進行鋼捲投入。 (RMK00717) . 【美加訂單生產注意事項-CCP】2.烤漆入口依照鋼捲投向規定進行鋼捲投入。(CR1/CG1 CR2/CG2-->正向入料。CR1/CG2 CR2/CG1-->反向入料) (RMK00717) . 【美加訂單生產注意事項-CCP】3.此訂單背面漆一律採Nature塗裝，塗裝黏度設定40秒以上 (RMK00717) | 訂單:2506EFE007/001 CC2 <生產備註> 事項如下 . 【板形】 FLATNESS 板形≦12 I-UNIT（≦0.7％） (RMK-E_CHIN) . 正面面漆(20U)及正面總膜厚(25U)要求管制90%以上之膜厚,未達標準降級. (RMK00054) . 若背面面漆(20U)及背面總膜厚(25U)時要求管制90%以上之膜厚,未達標準降級 (RMK00054) . 面漆=18U(90%)~請購基準22U(110%),標準板總膜厚=5+20U(100%面漆). (RMK00054) . 30CM*全寬*留1塊給LAB及1塊給塗料商, (RMK00054) . 【色差】1.1.此客戶對面漆(非B開頭之色碼)目視色差要求較高,請依限度樣本進行目視色差管制★--->發生過訴賠 (RMK00248) . 【色差】1.2.若針對特殊顏色需特別管理時，請品檢忽略1.1.的規定以特別規定為主 (RMK00248) . 此經銷商保證平均厚度在1/2厚度公差內，厚度量測NG時，如單位長度符合範圍，請放行 (RMK00402) . 【捲取】注意！本單為直立式包裝。禁用STAGGER捲取送包裝！送RCL重處理例外。 (RMK00512) . 【抽氣量】白色系在CC1生產時,FINISH抽氣量請設定250,如生產中發生色差b值異常升高,請股長再加大抽氣量因應 (RMK00560) . 【美加訂單生產注意事項-CCP】1.請烤漆入口依照正背面漆鋼捲投向規定進行鋼捲投入。 (RMK00717) . 【美加訂單生產注意事項-CCP】2.烤漆入口依照鋼捲投向規定進行鋼捲投入。(CR1/CG1 CR2/CG2-->正向入料。CR1/CG2 CR2/CG1-->反向入料) (RMK00717) . 【美加訂單生產注意事項-CCP】3.此訂單背面漆一律採Nature塗裝，塗裝黏度設定40秒以上 (RMK00717) | 訂單:2506EFE007/001 RCL <生產備註> 事項如下 . 【捲取】注意！本單為直立式包裝。禁用STAGGER捲取送包裝！送RCL重處理例外。 (RMK00512) | 訂單:2506EFE007/001 CCPK 無 <生產備註> 事項 | 訂單:2506EFE007/001 CGQC <品檢備註> 事項如下 . 【板形】 FLATNESS 板形≦12 I-UNIT（≦0.7％） (RMK-E_CHIN) . 鍍層 AZ150 (含) 以上 , 鋅花等級 C~E 目標D，避免鋅花晶界明顯後續造成烤漆點狀未塗漆。 (RMK00565) | 訂單:2506EFE007/001 CCQC <品檢備註> 事項如下 . 【板形】 FLATNESS 板形≦12 I-UNIT（≦0.7％） (RMK-E_CHIN) . 【色差】1.1.此客戶對面漆(非B開頭之色碼)目視色差要求較高,請依限度樣本進行目視色差管制★--->發生過訴賠 (RMK00248) . 【色差】1.2.若針對特殊顏色需特別管理時，請品檢忽略1.1.的規定以特別規定為主 (RMK00248) . 【捲取】注意！本單為直立式包裝。禁用STAGGER捲取送包裝！送RCL重處理例外。 (RMK00512) | 訂單:2506EFE007/001 TOL 無 <生產備註> 事項 | 【板形】 FLATNESS 板形≦12 I-UNIT（≦0.7％）^^/CG1/CG2/CC1/CC2/CGQC/CCQC/^^ <<.E_CHIN 2025/04/23 08:40.>> | 訂單 2506EFE007/001 修改記錄如下: 20250416 10:39:47 (25008) 退火碼: >> H2, 用途碼: >> COG003, 背面標示: >> S000, 訂單背面顏色(五碼): >> BW73Z, 背面漆膜厚: >> NOM, 背面漆塗漆型式幾塗幾烤: >> 2, 鉻酸鹽: >> Z, 訂單厚度: >> 0.015, 訂單重: >> 40, 重量容許率(下限): >> 10, 重量容許率(上限): >> 10, 訂單寬度: >> 40.5, 鍍製方式: >> AC, 鋼捲內徑: >> 508, 鋼捲下限重: >> 2.5, 鋼捲上限重: >> 4.5, 壓花條件碼: >> -, 表面花紋: >> R, 綠色識別碼: >> -, 印刷輥號: >> -, 產品代碼: >> PPGL, 皮膜碼: >> -, 單位別: >> I, 油品種類: >> Z, 塗油量: >> Z, 包裝代碼: >> E0 , 保護膜碼: >> -, 客戶試片取樣型式: >> -, 調質碼: >> S, 套筒碼: >> P , 規格: >> A792SSGR80, 製造標準: >> ASTM, 表面處理劑種類: >> Z, 表面處理劑塗佈量: >> Z, 伸長率測試: >> N, 硬度測試碼: >> N, 抗拉強度測試: >> N, 降伏強度測試: >> N, 訂單正面顏色(五碼): >> 1WR16, 正面漆膜厚: >> 25, 正面漆塗漆型式幾塗幾烤: >> 2, 修邊碼: >> Y, 重量碼: >> AW, 鋼捲捲向: >> O, 鍍層碼: >> AZ50, | F:保證1/2 ASTM 厚度公差
PPGL | 2506EFE008/001 | 1. 提醒：住友"美加"區要求只能下"超耐候屋頂(保證年限)" (OFP00177)-{.不符.} 2. ●依旭台背面（正面漆塗料）發泡黏著性不佳（CC250503），要確認背面是否要發泡● (OFP00739)-{.不符.} | 1. 製造標準為MS、ASTM或銷新加坡之訂單，若無技術指定優先用料，請優先使用國內料，勿使用ANFEN (OFP00406)-{.不符.} 2. 提醒：客戶"WESTMAN STEEL"HR配 《HR寬度－訂單寬度=15～30》 (OFP00722)-{.不符.} 3. 提醒：客戶"WESTMAN STEEL"HR配 《HR寬度－訂單寬度=15～30》 (OFP00723)-{.不符.} | 1. 提醒：住友"美加"區要求只能下"超耐候屋頂(保證年限)" (OFP00177)-{.不符.} 2. 製造標準為MS、ASTM或銷新加坡之訂單，若無技術指定優先用料，請優先使用國內料，勿使用ANFEN (OFP00406)-{.不符.} 3. 【提醒】！本單為直立式包裝，嚴禁鍍鋅或烤漆後以STAGGER捲取 (OFP00451)-{.不符.} 4. ※超耐候一系列用途要確認是否有英制公差需求，有英制公差需求時選配碼用ON027※ (OFP00680)-{.不符.} 5. ●WESTMAN PPGL背漆轉印 『指定生產線別-- CR1 +CG1 或 CR2+CG2 生產』● (OFP00720)-{.不符.} 6. ●WESTMAN PPGL背漆轉印 『指定生產線別-- CR1 +CG1 或 CR2+CG2 生產』● (OFP00721)-{.不符.} 7. 提醒：客戶"WESTMAN STEEL"HR配 《HR寬度－訂單寬度=15～30》 (OFP00722)-{.不符.} 8. 提醒：客戶"WESTMAN STEEL"HR配 《HR寬度－訂單寬度=15～30》 (OFP00723)-{.不符.} 9. ●依旭台背面（正面漆塗料）發泡黏著性不佳（CC250503），要確認背面是否要發泡● (OFP00739)-{.不符.} 10. 此經銷商有簽訂1/2厚度公差保證(無厚度變異),請調整冷軋與鍍鋅厚度公差管制範圍. 保證 ASTM 厚度公差 (OFP00180)-{.不符.} | 訂單:2506EFE008/001 CPL <生產備註> 事項如下 . 本單為烤漆背面大於等於25μ塗裝，軋延後不允許毛邊，請CPL注意修邊狀況 (RMK00124) . 【邊緣品質】此為烤漆背面25μ訂單，請加強檢視鋼捲：邊緣殘剪、側緣鋅渣或毛邊，因為會導致烤漆背面漆轉印正面 (RMK00126) . 除HGI/ HGL 訂單邊緣不噴油. 其餘皆側緣噴油 (RMK00285) . 【美加訂單生產注意事項-CPL】1.客戶美加地區訂單實施修邊刀最大使用顆數上限(20顆) (RMK00717) . 【美加訂單生產注意事項-CPL】2.排程備註:注意修邊品質與毛邊 (RMK00717) . 【美加訂單生產注意事項-CPL】3.去毛邊輥的管制：兩側壓力均設定1.0 kg/cm2 (RMK00717) | 訂單:2506EFE008/001 CR1 <生產備註> 事項如下 . 【邊緣品質】此為烤漆背面25μ訂單，請加強檢視鋼捲：邊緣殘剪、側緣鋅渣或毛邊，因為會導致烤漆背面漆轉印正面 (RMK00126) . 完軋寬度超出管制值上限≦2mm時,冷軋繼續生產並填寫品質異常通報單給鍍鋅線,以便調整張力與板溫 (RMK00278) . 此經銷商保證平均厚度在1/2厚度公差內，厚度量測NG時，如單位長度符合範圍，請放行 (RMK00402) . 【美加訂單生產注意事項-CR】1.兩側各加開一個spot cooling增加冷卻效果。 (RMK00717) . 【美加訂單生產注意事項-CR】2.發生毛邊時，請降速生產減輕毛邊程度，暫留討論後再處置。 (RMK00717) | 訂單:2506EFE008/001 CR2 <生產備註> 事項如下 . 【邊緣品質】此為烤漆背面25μ訂單，請加強檢視鋼捲：邊緣殘剪、側緣鋅渣或毛邊，因為會導致烤漆背面漆轉印正面 (RMK00126) . 完軋寬度超出管制值上限≦2mm時,冷軋繼續生產並填寫品質異常通報單給鍍鋅線,以便調整張力與板溫 (RMK00278) . 此經銷商保證平均厚度在1/2厚度公差內，厚度量測NG時，如單位長度符合範圍，請放行 (RMK00402) . 【美加訂單生產注意事項-CR】1.兩側各加開一個spot cooling增加冷卻效果。 (RMK00717) . 【美加訂單生產注意事項-CR】2.發生毛邊時，請降速生產減輕毛邊程度，暫留討論後再處置。 (RMK00717) | 訂單:2506EFE008/001 CG1 <生產備註> 事項如下 . 【板形】 FLATNESS 板形≦12 I-UNIT（≦0.7％） (RMK-E_CHIN) . 鍍鋅表面不可有鋅痕、壓痕、凹陷、及刮傷 、應變痕等。 (RMK00054) . 【邊緣品質】此為烤漆背面25μ訂單，請加強檢視鋼捲：邊緣殘剪、側緣鋅渣或毛邊，因為會導致烤漆背面漆轉印正面 (RMK00126) . 本單於烤漆正背面都塗裝正面漆，因此鍍鋅請管制背面表面品質比照正面 (RMK00363) . 此經銷商保證平均厚度在1/2厚度公差內，厚度量測NG時，如單位長度符合範圍，請放行 (RMK00402) . 鍍層 AZ150 (含) 以上 , 鋅花等級 C~E 目標D，避免鋅花晶界明顯後續造成烤漆點狀未塗漆。 (RMK00565) . 【美加訂單生產注意事項-CG1】副操確認完回控制室後，於生產排程鋼號旁簽名紀錄，以利後續追查(該排程生產完，排程單將保留)。 (RMK00717) . 【美加訂單生產注意事項-CG1】中央段副操每顆銲道出Pot時觀察銲道同時，確認Beaver Tail與鋼板接觸之Guide Roll羊毛氈狀況，並適時添加潤滑油(避免乾掉)。 (RMK00717) | 訂單:2506EFE008/001 CG2 <生產備註> 事項如下 . 【板形】 FLATNESS 板形≦12 I-UNIT（≦0.7％） (RMK-E_CHIN) . 鍍鋅表面不可有鋅痕、壓痕、凹陷、及刮傷 、應變痕等。 (RMK00054) . 【邊緣品質】此為烤漆背面25μ訂單，請加強檢視鋼捲：邊緣殘剪、側緣鋅渣或毛邊，因為會導致烤漆背面漆轉印正面 (RMK00126) . 本單於烤漆正背面都塗裝正面漆，因此鍍鋅請管制背面表面品質比照正面 (RMK00363) . 此經銷商保證平均厚度在1/2厚度公差內，厚度量測NG時，如單位長度符合範圍，請放行 (RMK00402) . 鍍層 AZ150 (含) 以上 , 鋅花等級 C~E 目標D，避免鋅花晶界明顯後續造成烤漆點狀未塗漆。 (RMK00565) . 【美加訂單生產注意事項-CG2】1.使用SUB-NOZZLE (RMK00717) | 訂單:2506EFE008/001 CC1 <生產備註> 事項如下 . 【板形】 FLATNESS 板形≦12 I-UNIT（≦0.7％） (RMK-E_CHIN) . 正面面漆(20U)及正面總膜厚(25U)要求管制90%以上之膜厚,未達標準降級. (RMK00054) . 若背面面漆(20U)及背面總膜厚(25U)時要求管制90%以上之膜厚,未達標準降級 (RMK00054) . 面漆=18U(90%)~請購基準22U(110%),標準板總膜厚=5+20U(100%面漆). (RMK00054) . 30CM*全寬*留1塊給LAB及1塊給塗料商, (RMK00054) . 【邊緣品質】此為烤漆背面25μ訂單，請加強檢視鋼捲：邊緣殘剪、側緣鋅渣或毛邊，因為會導致烤漆背面漆轉印正面 (RMK00126) . 【色差】1.1.此客戶對面漆(非B開頭之色碼)目視色差要求較高,請依限度樣本進行目視色差管制★--->發生過訴賠 (RMK00248) . 【色差】1.2.若針對特殊顏色需特別管理時，請品檢忽略1.1.的規定以特別規定為主 (RMK00248) . 此經銷商保證平均厚度在1/2厚度公差內，厚度量測NG時，如單位長度符合範圍，請放行 (RMK00402) . 【捲取】注意！本單為直立式包裝。禁用STAGGER捲取送包裝！送RCL重處理例外。 (RMK00512) . 【水痕】因TOP 為YCP 近似深黑色水痕可能嚴重，因此指定CC1生產注意W/Q 使用純水與水量控制 (RMK00588) . 【水痕】因BACK 為YCP 近似深黑色水痕可能嚴重，因此指定CC1生產注意W/Q 使用純水與水量控制 (RMK00589) . 【水痕】因YCP 近似深黑色水痕可能嚴重，因此指定CC1生產注意W/Q 使用純水與水量控制 (RMK00596) . 【美加訂單生產注意事項-CCP】1.請烤漆入口依照正背面漆鋼捲投向規定進行鋼捲投入。 (RMK00717) . 【美加訂單生產注意事項-CCP】2.烤漆入口依照鋼捲投向規定進行鋼捲投入。(CR1/CG1 CR2/CG2-->正向入料。CR1/CG2 CR2/CG1-->反向入料) (RMK00717) . 【美加訂單生產注意事項-CCP】3.此訂單背面漆一律採Nature塗裝，塗裝黏度設定40秒以上 (RMK00717) | 訂單:2506EFE008/001 CC2 <生產備註> 事項如下 . 【板形】 FLATNESS 板形≦12 I-UNIT（≦0.7％） (RMK-E_CHIN) . 正面面漆(20U)及正面總膜厚(25U)要求管制90%以上之膜厚,未達標準降級. (RMK00054) . 若背面面漆(20U)及背面總膜厚(25U)時要求管制90%以上之膜厚,未達標準降級 (RMK00054) . 面漆=18U(90%)~請購基準22U(110%),標準板總膜厚=5+20U(100%面漆). (RMK00054) . 30CM*全寬*留1塊給LAB及1塊給塗料商, (RMK00054) . 【邊緣品質】此為烤漆背面25μ訂單，請加強檢視鋼捲：邊緣殘剪、側緣鋅渣或毛邊，因為會導致烤漆背面漆轉印正面 (RMK00126) . 【色差】1.1.此客戶對面漆(非B開頭之色碼)目視色差要求較高,請依限度樣本進行目視色差管制★--->發生過訴賠 (RMK00248) . 【色差】1.2.若針對特殊顏色需特別管理時，請品檢忽略1.1.的規定以特別規定為主 (RMK00248) . 此經銷商保證平均厚度在1/2厚度公差內，厚度量測NG時，如單位長度符合範圍，請放行 (RMK00402) . 【捲取】注意！本單為直立式包裝。禁用STAGGER捲取送包裝！送RCL重處理例外。 (RMK00512) . 【水痕】因TOP 為YCP 近似深黑色水痕可能嚴重，因此指定CC1生產注意W/Q 使用純水與水量控制 (RMK00588) . 【水痕】因BACK 為YCP 近似深黑色水痕可能嚴重，因此指定CC1生產注意W/Q 使用純水與水量控制 (RMK00589) . 【水痕】因YCP 近似深黑色水痕可能嚴重，因此指定CC1生產注意W/Q 使用純水與水量控制 (RMK00596) . 【美加訂單生產注意事項-CCP】1.請烤漆入口依照正背面漆鋼捲投向規定進行鋼捲投入。 (RMK00717) . 【美加訂單生產注意事項-CCP】2.烤漆入口依照鋼捲投向規定進行鋼捲投入。(CR1/CG1 CR2/CG2-->正向入料。CR1/CG2 CR2/CG1-->反向入料) (RMK00717) . 【美加訂單生產注意事項-CCP】3.此訂單背面漆一律採Nature塗裝，塗裝黏度設定40秒以上 (RMK00717) | 訂單:2506EFE008/001 RCL <生產備註> 事項如下 . 【捲取】注意！本單為直立式包裝。禁用STAGGER捲取送包裝！送RCL重處理例外。 (RMK00512) | 訂單:2506EFE008/001 CCPK 無 <生產備註> 事項 | 訂單:2506EFE008/001 CGQC <品檢備註> 事項如下 . 【板形】 FLATNESS 板形≦12 I-UNIT（≦0.7％） (RMK-E_CHIN) . 【邊緣品質】此為烤漆背面25μ訂單，請加強檢視鋼捲：邊緣殘剪、側緣鋅渣或毛邊，因為會導致烤漆背面漆轉印正面 (RMK00126) . 本單於烤漆正背面都塗裝正面漆，因此鍍鋅請管制背面表面品質比照正面 (RMK00363) . 鍍層 AZ150 (含) 以上 , 鋅花等級 C~E 目標D，避免鋅花晶界明顯後續造成烤漆點狀未塗漆。 (RMK00565) | 訂單:2506EFE008/001 CCQC <品檢備註> 事項如下 . 【板形】 FLATNESS 板形≦12 I-UNIT（≦0.7％） (RMK-E_CHIN) . 【邊緣品質】此為烤漆背面25μ訂單，請加強檢視鋼捲：邊緣殘剪、側緣鋅渣或毛邊，因為會導致烤漆背面漆轉印正面 (RMK00126) . 【色差】1.1.此客戶對面漆(非B開頭之色碼)目視色差要求較高,請依限度樣本進行目視色差管制★--->發生過訴賠 (RMK00248) . 【色差】1.2.若針對特殊顏色需特別管理時，請品檢忽略1.1.的規定以特別規定為主 (RMK00248) . 【捲取】注意！本單為直立式包裝。禁用STAGGER捲取送包裝！送RCL重處理例外。 (RMK00512) . 【水痕】因TOP 為YCP 近似深黑色水痕可能嚴重，因此指定CC1生產注意W/Q 使用純水與水量控制 (RMK00588) . 【水痕】因BACK 為YCP 近似深黑色水痕可能嚴重，因此指定CC1生產注意W/Q 使用純水與水量控制 (RMK00589) | 訂單:2506EFE008/001 TOL 無 <生產備註> 事項 | 【板形】 FLATNESS 板形≦12 I-UNIT（≦0.7％）^^/CG1/CG2/CC1/CC2/CGQC/CCQC/^^ <<.E_CHIN 2025/04/22 09:55.>> | 訂單 2506EFE008/001 修改記錄如下: 20250416 10:53:49 (25008) 退火碼: >> S1, 用途碼: >> COG007, 背面標示: >> S000, 訂單背面顏色(五碼): >> SYT9P, 背面漆膜厚: >> 25, 背面漆塗漆型式幾塗幾烤: >> 2, 鉻酸鹽: >> Z, 訂單厚度: >> 0.02, 訂單重: >> 40, 重量容許率(下限): >> 10, 重量容許率(上限): >> 10, 訂單寬度: >> 43.25, 鍍製方式: >> AC, 鋼捲內徑: >> 508, 鋼捲下限重: >> 2.5, 鋼捲上限重: >> 4.5, 壓花條件碼: >> -, 表面花紋: >> R, 綠色識別碼: >> -, 印刷輥號: >> -, 產品代碼: >> PPGL, 皮膜碼: >> -, 單位別: >> I, 油品種類: >> Z, 塗油量: >> Z, 包裝代碼: >> E0 , 保護膜碼: >> -, 客戶試片取樣型式: >> -, 調質碼: >> S, 套筒碼: >> P , 規格: >> A792SSGR50, 製造標準: >> ASTM, 表面處理劑種類: >> Z, 表面處理劑塗佈量: >> Z, 伸長率測試: >> N, 硬度測試碼: >> N, 抗拉強度測試: >> N, 降伏強度測試: >> N, 訂單正面顏色(五碼): >> SYT9P, 正面漆膜厚: >> 25, 正面漆塗漆型式幾塗幾烤: >> 2, 修邊碼: >> Y, 重量碼: >> AW, 鋼捲捲向: >> O, 鍍層碼: >> AZ50, 20250416 11:50:23 (25008) 用途碼: COG007 >> COG003, 20250422 10:12:58 (06023) 用途碼: COG003 >> COG007, | F:保證1/2 ASTM 厚度公差
PPGL | 2506EFE008/002 |  | 1. 製造標準為MS、ASTM或銷新加坡之訂單，若無技術指定優先用料，請優先使用國內料，勿使用ANFEN (OFP00406)-{.不符.} 2. 提醒：客戶"WESTMAN STEEL"HR配 《HR寬度－訂單寬度=15～30》 (OFP00722)-{.不符.} 3. 提醒：客戶"WESTMAN STEEL"HR配 《HR寬度－訂單寬度=15～30》 (OFP00723)-{.不符.} | 1. 製造標準為MS、ASTM或銷新加坡之訂單，若無技術指定優先用料，請優先使用國內料，勿使用ANFEN (OFP00406)-{.不符.} 2. 【提醒】！本單為直立式包裝，嚴禁鍍鋅或烤漆後以STAGGER捲取 (OFP00451)-{.不符.} 3. ※超耐候一系列用途要確認是否有英制公差需求，有英制公差需求時選配碼用ON027※ (OFP00680)-{.不符.} 4. ●WESTMAN PPGL背漆轉印 『指定生產線別-- CR1 +CG1 或 CR2+CG2 生產』● (OFP00720)-{.不符.} 5. ●WESTMAN PPGL背漆轉印 『指定生產線別-- CR1 +CG1 或 CR2+CG2 生產』● (OFP00721)-{.不符.} 6. 提醒：客戶"WESTMAN STEEL"HR配 《HR寬度－訂單寬度=15～30》 (OFP00722)-{.不符.} 7. 提醒：客戶"WESTMAN STEEL"HR配 《HR寬度－訂單寬度=15～30》 (OFP00723)-{.不符.} 8. 此經銷商有簽訂1/2厚度公差保證(無厚度變異),請調整冷軋與鍍鋅厚度公差管制範圍. 保證 ASTM 厚度公差 (OFP00180)-{.不符.} | 訂單:2506EFE008/002 CPL <生產備註> 事項如下 . 除HGI/ HGL 訂單邊緣不噴油. 其餘皆側緣噴油 (RMK00285) . 【美加訂單生產注意事項-CPL】1.客戶美加地區訂單實施修邊刀最大使用顆數上限(20顆) (RMK00717) . 【美加訂單生產注意事項-CPL】2.排程備註:注意修邊品質與毛邊 (RMK00717) . 【美加訂單生產注意事項-CPL】3.去毛邊輥的管制：兩側壓力均設定1.0 kg/cm2 (RMK00717) | 訂單:2506EFE008/002 CR1 <生產備註> 事項如下 . 完軋寬度超出管制值上限≦2mm時,冷軋繼續生產並填寫品質異常通報單給鍍鋅線,以便調整張力與板溫 (RMK00278) . 此經銷商保證平均厚度在1/2厚度公差內，厚度量測NG時，如單位長度符合範圍，請放行 (RMK00402) . 【美加訂單生產注意事項-CR】1.兩側各加開一個spot cooling增加冷卻效果。 (RMK00717) . 【美加訂單生產注意事項-CR】2.發生毛邊時，請降速生產減輕毛邊程度，暫留討論後再處置。 (RMK00717) | 訂單:2506EFE008/002 CR2 <生產備註> 事項如下 . 完軋寬度超出管制值上限≦2mm時,冷軋繼續生產並填寫品質異常通報單給鍍鋅線,以便調整張力與板溫 (RMK00278) . 此經銷商保證平均厚度在1/2厚度公差內，厚度量測NG時，如單位長度符合範圍，請放行 (RMK00402) . 【美加訂單生產注意事項-CR】1.兩側各加開一個spot cooling增加冷卻效果。 (RMK00717) . 【美加訂單生產注意事項-CR】2.發生毛邊時，請降速生產減輕毛邊程度，暫留討論後再處置。 (RMK00717) | 訂單:2506EFE008/002 CG1 <生產備註> 事項如下 . 【板形】 FLATNESS 板形≦12 I-UNIT（≦0.7％） (RMK-E_CHIN) . 鍍鋅表面不可有鋅痕、壓痕、凹陷、及刮傷 、應變痕等。 (RMK00054) . 此經銷商保證平均厚度在1/2厚度公差內，厚度量測NG時，如單位長度符合範圍，請放行 (RMK00402) . 鍍層 AZ150 (含) 以上 , 鋅花等級 C~E 目標D，避免鋅花晶界明顯後續造成烤漆點狀未塗漆。 (RMK00565) . 【美加訂單生產注意事項-CG1】副操確認完回控制室後，於生產排程鋼號旁簽名紀錄，以利後續追查(該排程生產完，排程單將保留)。 (RMK00717) . 【美加訂單生產注意事項-CG1】中央段副操每顆銲道出Pot時觀察銲道同時，確認Beaver Tail與鋼板接觸之Guide Roll羊毛氈狀況，並適時添加潤滑油(避免乾掉)。 (RMK00717) | 訂單:2506EFE008/002 CG2 <生產備註> 事項如下 . 【板形】 FLATNESS 板形≦12 I-UNIT（≦0.7％） (RMK-E_CHIN) . 鍍鋅表面不可有鋅痕、壓痕、凹陷、及刮傷 、應變痕等。 (RMK00054) . 此經銷商保證平均厚度在1/2厚度公差內，厚度量測NG時，如單位長度符合範圍，請放行 (RMK00402) . 鍍層 AZ150 (含) 以上 , 鋅花等級 C~E 目標D，避免鋅花晶界明顯後續造成烤漆點狀未塗漆。 (RMK00565) . 【美加訂單生產注意事項-CG2】1.使用SUB-NOZZLE (RMK00717) | 訂單:2506EFE008/002 CC1 <生產備註> 事項如下 . 【板形】 FLATNESS 板形≦12 I-UNIT（≦0.7％） (RMK-E_CHIN) . 正面面漆(20U)及正面總膜厚(25U)要求管制90%以上之膜厚,未達標準降級. (RMK00054) . 若背面面漆(20U)及背面總膜厚(25U)時要求管制90%以上之膜厚,未達標準降級 (RMK00054) . 面漆=18U(90%)~請購基準22U(110%),標準板總膜厚=5+20U(100%面漆). (RMK00054) . 30CM*全寬*留1塊給LAB及1塊給塗料商, (RMK00054) . 【色差】1.1.此客戶對面漆(非B開頭之色碼)目視色差要求較高,請依限度樣本進行目視色差管制★--->發生過訴賠 (RMK00248) . 【色差】1.2.若針對特殊顏色需特別管理時，請品檢忽略1.1.的規定以特別規定為主 (RMK00248) . 此經銷商保證平均厚度在1/2厚度公差內，厚度量測NG時，如單位長度符合範圍，請放行 (RMK00402) . 【捲取】注意！本單為直立式包裝。禁用STAGGER捲取送包裝！送RCL重處理例外。 (RMK00512) . 【美加訂單生產注意事項-CCP】1.請烤漆入口依照正背面漆鋼捲投向規定進行鋼捲投入。 (RMK00717) . 【美加訂單生產注意事項-CCP】2.烤漆入口依照鋼捲投向規定進行鋼捲投入。(CR1/CG1 CR2/CG2-->正向入料。CR1/CG2 CR2/CG1-->反向入料) (RMK00717) . 【美加訂單生產注意事項-CCP】3.此訂單背面漆一律採Nature塗裝，塗裝黏度設定40秒以上 (RMK00717) | 訂單:2506EFE008/002 CC2 <生產備註> 事項如下 . 【板形】 FLATNESS 板形≦12 I-UNIT（≦0.7％） (RMK-E_CHIN) . 正面面漆(20U)及正面總膜厚(25U)要求管制90%以上之膜厚,未達標準降級. (RMK00054) . 若背面面漆(20U)及背面總膜厚(25U)時要求管制90%以上之膜厚,未達標準降級 (RMK00054) . 面漆=18U(90%)~請購基準22U(110%),標準板總膜厚=5+20U(100%面漆). (RMK00054) . 30CM*全寬*留1塊給LAB及1塊給塗料商, (RMK00054) . 【色差】1.1.此客戶對面漆(非B開頭之色碼)目視色差要求較高,請依限度樣本進行目視色差管制★--->發生過訴賠 (RMK00248) . 【色差】1.2.若針對特殊顏色需特別管理時，請品檢忽略1.1.的規定以特別規定為主 (RMK00248) . 此經銷商保證平均厚度在1/2厚度公差內，厚度量測NG時，如單位長度符合範圍，請放行 (RMK00402) . 【捲取】注意！本單為直立式包裝。禁用STAGGER捲取送包裝！送RCL重處理例外。 (RMK00512) . 【美加訂單生產注意事項-CCP】1.請烤漆入口依照正背面漆鋼捲投向規定進行鋼捲投入。 (RMK00717) . 【美加訂單生產注意事項-CCP】2.烤漆入口依照鋼捲投向規定進行鋼捲投入。(CR1/CG1 CR2/CG2-->正向入料。CR1/CG2 CR2/CG1-->反向入料) (RMK00717) . 【美加訂單生產注意事項-CCP】3.此訂單背面漆一律採Nature塗裝，塗裝黏度設定40秒以上 (RMK00717) | 訂單:2506EFE008/002 RCL <生產備註> 事項如下 . 【捲取】注意！本單為直立式包裝。禁用STAGGER捲取送包裝！送RCL重處理例外。 (RMK00512) | 訂單:2506EFE008/002 CCPK 無 <生產備註> 事項 | 訂單:2506EFE008/002 CGQC <品檢備註> 事項如下 . 【板形】 FLATNESS 板形≦12 I-UNIT（≦0.7％） (RMK-E_CHIN) . 鍍層 AZ150 (含) 以上 , 鋅花等級 C~E 目標D，避免鋅花晶界明顯後續造成烤漆點狀未塗漆。 (RMK00565) | 訂單:2506EFE008/002 CCQC <品檢備註> 事項如下 . 【板形】 FLATNESS 板形≦12 I-UNIT（≦0.7％） (RMK-E_CHIN) . 【色差】1.1.此客戶對面漆(非B開頭之色碼)目視色差要求較高,請依限度樣本進行目視色差管制★--->發生過訴賠 (RMK00248) . 【色差】1.2.若針對特殊顏色需特別管理時，請品檢忽略1.1.的規定以特別規定為主 (RMK00248) . 【捲取】注意！本單為直立式包裝。禁用STAGGER捲取送包裝！送RCL重處理例外。 (RMK00512) | 訂單:2506EFE008/002 TOL 無 <生產備註> 事項 | 【板形】 FLATNESS 板形≦12 I-UNIT（≦0.7％）^^/CG1/CG2/CC1/CC2/CGQC/CCQC/^^ <<.E_CHIN 2025/04/22 09:55.>> | 訂單 2506EFE008/002 修改記錄如下: 20250416 10:55:09 (25008) 退火碼: >> S1, 用途碼: >> COG007, 背面標示: >> S000, 訂單背面顏色(五碼): >> BW73Z, 背面漆膜厚: >> NOM, 背面漆塗漆型式幾塗幾烤: >> 2, 鉻酸鹽: >> Z, 訂單厚度: >> 0.02, 訂單重: >> 80, 重量容許率(下限): >> 10, 重量容許率(上限): >> 10, 訂單寬度: >> 43.25, 鍍製方式: >> AC, 鋼捲內徑: >> 508, 鋼捲下限重: >> 2.5, 鋼捲上限重: >> 4.5, 壓花條件碼: >> -, 表面花紋: >> R, 綠色識別碼: >> -, 印刷輥號: >> -, 產品代碼: >> PPGL, 皮膜碼: >> -, 單位別: >> I, 油品種類: >> Z, 塗油量: >> Z, 包裝代碼: >> E0 , 保護膜碼: >> -, 客戶試片取樣數量: >> 0, 客戶試片取樣型式: >> -, 調質碼: >> S, 套筒碼: >> P , 規格: >> A792SSGR50, 製造標準: >> ASTM, 表面處理劑種類: >> Z, 表面處理劑塗佈量: >> Z, 伸長率測試: >> N, 硬度測試碼: >> N, 抗拉強度測試: >> N, 降伏強度測試: >> N, 厚度變異: >> 0, 訂單正面顏色(五碼): >> SBH5Y, 正面漆膜厚: >> 25, 正面漆塗漆型式幾塗幾烤: >> 2, 修邊碼: >> Y, 重量碼: >> AW, 鋼捲捲向: >> O, 鍍層碼: >> AZ50, 20250416 11:51:11 (25008) 用途碼: COG007 >> COG003, | F:保證1/2 ASTM 厚度公差
PPGL | 2506EFE008/003 |  | 1. 製造標準為MS、ASTM或銷新加坡之訂單，若無技術指定優先用料，請優先使用國內料，勿使用ANFEN (OFP00406)-{.不符.} 2. 提醒：客戶"WESTMAN STEEL"HR配 《HR寬度－訂單寬度=15～30》 (OFP00722)-{.不符.} 3. 提醒：客戶"WESTMAN STEEL"HR配 《HR寬度－訂單寬度=15～30》 (OFP00723)-{.不符.} | 1. 製造標準為MS、ASTM或銷新加坡之訂單，若無技術指定優先用料，請優先使用國內料，勿使用ANFEN (OFP00406)-{.不符.} 2. 【提醒】！本單為直立式包裝，嚴禁鍍鋅或烤漆後以STAGGER捲取 (OFP00451)-{.不符.} 3. ※超耐候一系列用途要確認是否有英制公差需求，有英制公差需求時選配碼用ON027※ (OFP00680)-{.不符.} 4. ●WESTMAN PPGL背漆轉印 『指定生產線別-- CR1 +CG1 或 CR2+CG2 生產』● (OFP00720)-{.不符.} 5. ●WESTMAN PPGL背漆轉印 『指定生產線別-- CR1 +CG1 或 CR2+CG2 生產』● (OFP00721)-{.不符.} 6. 提醒：客戶"WESTMAN STEEL"HR配 《HR寬度－訂單寬度=15～30》 (OFP00722)-{.不符.} 7. 提醒：客戶"WESTMAN STEEL"HR配 《HR寬度－訂單寬度=15～30》 (OFP00723)-{.不符.} 8. 此經銷商有簽訂1/2厚度公差保證(無厚度變異),請調整冷軋與鍍鋅厚度公差管制範圍. 保證 ASTM 厚度公差 (OFP00180)-{.不符.} | 訂單:2506EFE008/003 CPL <生產備註> 事項如下 . 除HGI/ HGL 訂單邊緣不噴油. 其餘皆側緣噴油 (RMK00285) . 【美加訂單生產注意事項-CPL】1.客戶美加地區訂單實施修邊刀最大使用顆數上限(20顆) (RMK00717) . 【美加訂單生產注意事項-CPL】2.排程備註:注意修邊品質與毛邊 (RMK00717) . 【美加訂單生產注意事項-CPL】3.去毛邊輥的管制：兩側壓力均設定1.0 kg/cm2 (RMK00717) | 訂單:2506EFE008/003 CR1 <生產備註> 事項如下 . 完軋寬度超出管制值上限≦2mm時,冷軋繼續生產並填寫品質異常通報單給鍍鋅線,以便調整張力與板溫 (RMK00278) . 此經銷商保證平均厚度在1/2厚度公差內，厚度量測NG時，如單位長度符合範圍，請放行 (RMK00402) . 【美加訂單生產注意事項-CR】1.兩側各加開一個spot cooling增加冷卻效果。 (RMK00717) . 【美加訂單生產注意事項-CR】2.發生毛邊時，請降速生產減輕毛邊程度，暫留討論後再處置。 (RMK00717) | 訂單:2506EFE008/003 CR2 <生產備註> 事項如下 . 完軋寬度超出管制值上限≦2mm時,冷軋繼續生產並填寫品質異常通報單給鍍鋅線,以便調整張力與板溫 (RMK00278) . 此經銷商保證平均厚度在1/2厚度公差內，厚度量測NG時，如單位長度符合範圍，請放行 (RMK00402) . 【美加訂單生產注意事項-CR】1.兩側各加開一個spot cooling增加冷卻效果。 (RMK00717) . 【美加訂單生產注意事項-CR】2.發生毛邊時，請降速生產減輕毛邊程度，暫留討論後再處置。 (RMK00717) | 訂單:2506EFE008/003 CG1 <生產備註> 事項如下 . 【板形】 FLATNESS 板形≦12 I-UNIT（≦0.7％） (RMK-E_CHIN) . 鍍鋅表面不可有鋅痕、壓痕、凹陷、及刮傷 、應變痕等。 (RMK00054) . 此經銷商保證平均厚度在1/2厚度公差內，厚度量測NG時，如單位長度符合範圍，請放行 (RMK00402) . 鍍層 AZ150 (含) 以上 , 鋅花等級 C~E 目標D，避免鋅花晶界明顯後續造成烤漆點狀未塗漆。 (RMK00565) . 【美加訂單生產注意事項-CG1】副操確認完回控制室後，於生產排程鋼號旁簽名紀錄，以利後續追查(該排程生產完，排程單將保留)。 (RMK00717) . 【美加訂單生產注意事項-CG1】中央段副操每顆銲道出Pot時觀察銲道同時，確認Beaver Tail與鋼板接觸之Guide Roll羊毛氈狀況，並適時添加潤滑油(避免乾掉)。 (RMK00717) | 訂單:2506EFE008/003 CG2 <生產備註> 事項如下 . 【板形】 FLATNESS 板形≦12 I-UNIT（≦0.7％） (RMK-E_CHIN) . 鍍鋅表面不可有鋅痕、壓痕、凹陷、及刮傷 、應變痕等。 (RMK00054) . 此經銷商保證平均厚度在1/2厚度公差內，厚度量測NG時，如單位長度符合範圍，請放行 (RMK00402) . 鍍層 AZ150 (含) 以上 , 鋅花等級 C~E 目標D，避免鋅花晶界明顯後續造成烤漆點狀未塗漆。 (RMK00565) . 【美加訂單生產注意事項-CG2】1.使用SUB-NOZZLE (RMK00717) | 訂單:2506EFE008/003 CC1 <生產備註> 事項如下 . 【板形】 FLATNESS 板形≦12 I-UNIT（≦0.7％） (RMK-E_CHIN) . 正面面漆(20U)及正面總膜厚(25U)要求管制90%以上之膜厚,未達標準降級. (RMK00054) . 若背面面漆(20U)及背面總膜厚(25U)時要求管制90%以上之膜厚,未達標準降級 (RMK00054) . 面漆=18U(90%)~請購基準22U(110%),標準板總膜厚=5+20U(100%面漆). (RMK00054) . 30CM*全寬*留1塊給LAB及1塊給塗料商, (RMK00054) . 【色差】1.1.此客戶對面漆(非B開頭之色碼)目視色差要求較高,請依限度樣本進行目視色差管制★--->發生過訴賠 (RMK00248) . 【色差】1.2.若針對特殊顏色需特別管理時，請品檢忽略1.1.的規定以特別規定為主 (RMK00248) . 此經銷商保證平均厚度在1/2厚度公差內，厚度量測NG時，如單位長度符合範圍，請放行 (RMK00402) . 【捲取】注意！本單為直立式包裝。禁用STAGGER捲取送包裝！送RCL重處理例外。 (RMK00512) . 【美加訂單生產注意事項-CCP】1.請烤漆入口依照正背面漆鋼捲投向規定進行鋼捲投入。 (RMK00717) . 【美加訂單生產注意事項-CCP】2.烤漆入口依照鋼捲投向規定進行鋼捲投入。(CR1/CG1 CR2/CG2-->正向入料。CR1/CG2 CR2/CG1-->反向入料) (RMK00717) . 【美加訂單生產注意事項-CCP】3.此訂單背面漆一律採Nature塗裝，塗裝黏度設定40秒以上 (RMK00717) | 訂單:2506EFE008/003 CC2 <生產備註> 事項如下 . 【板形】 FLATNESS 板形≦12 I-UNIT（≦0.7％） (RMK-E_CHIN) . 正面面漆(20U)及正面總膜厚(25U)要求管制90%以上之膜厚,未達標準降級. (RMK00054) . 若背面面漆(20U)及背面總膜厚(25U)時要求管制90%以上之膜厚,未達標準降級 (RMK00054) . 面漆=18U(90%)~請購基準22U(110%),標準板總膜厚=5+20U(100%面漆). (RMK00054) . 30CM*全寬*留1塊給LAB及1塊給塗料商, (RMK00054) . 【色差】1.1.此客戶對面漆(非B開頭之色碼)目視色差要求較高,請依限度樣本進行目視色差管制★--->發生過訴賠 (RMK00248) . 【色差】1.2.若針對特殊顏色需特別管理時，請品檢忽略1.1.的規定以特別規定為主 (RMK00248) . 此經銷商保證平均厚度在1/2厚度公差內，厚度量測NG時，如單位長度符合範圍，請放行 (RMK00402) . 【捲取】注意！本單為直立式包裝。禁用STAGGER捲取送包裝！送RCL重處理例外。 (RMK00512) . 【美加訂單生產注意事項-CCP】1.請烤漆入口依照正背面漆鋼捲投向規定進行鋼捲投入。 (RMK00717) . 【美加訂單生產注意事項-CCP】2.烤漆入口依照鋼捲投向規定進行鋼捲投入。(CR1/CG1 CR2/CG2-->正向入料。CR1/CG2 CR2/CG1-->反向入料) (RMK00717) . 【美加訂單生產注意事項-CCP】3.此訂單背面漆一律採Nature塗裝，塗裝黏度設定40秒以上 (RMK00717) | 訂單:2506EFE008/003 RCL <生產備註> 事項如下 . 【捲取】注意！本單為直立式包裝。禁用STAGGER捲取送包裝！送RCL重處理例外。 (RMK00512) | 訂單:2506EFE008/003 CCPK 無 <生產備註> 事項 | 訂單:2506EFE008/003 CGQC <品檢備註> 事項如下 . 【板形】 FLATNESS 板形≦12 I-UNIT（≦0.7％） (RMK-E_CHIN) . 鍍層 AZ150 (含) 以上 , 鋅花等級 C~E 目標D，避免鋅花晶界明顯後續造成烤漆點狀未塗漆。 (RMK00565) | 訂單:2506EFE008/003 CCQC <品檢備註> 事項如下 . 【板形】 FLATNESS 板形≦12 I-UNIT（≦0.7％） (RMK-E_CHIN) . 【色差】1.1.此客戶對面漆(非B開頭之色碼)目視色差要求較高,請依限度樣本進行目視色差管制★--->發生過訴賠 (RMK00248) . 【色差】1.2.若針對特殊顏色需特別管理時，請品檢忽略1.1.的規定以特別規定為主 (RMK00248) . 【捲取】注意！本單為直立式包裝。禁用STAGGER捲取送包裝！送RCL重處理例外。 (RMK00512) | 訂單:2506EFE008/003 TOL 無 <生產備註> 事項 | 【板形】 FLATNESS 板形≦12 I-UNIT（≦0.7％）^^/CG1/CG2/CC1/CC2/CGQC/CCQC/^^ <<.E_CHIN 2025/04/22 09:55.>> | 訂單 2506EFE008/003 修改記錄如下: 20250416 10:56:21 (25008) 退火碼: >> S1, 用途碼: >> COG007, 背面標示: >> S000, 訂單背面顏色(五碼): >> BW73Z, 背面漆膜厚: >> NOM, 背面漆塗漆型式幾塗幾烤: >> 2, 鉻酸鹽: >> Z, 訂單厚度: >> 0.02, 訂單重: >> 40, 重量容許率(下限): >> 10, 重量容許率(上限): >> 10, 訂單寬度: >> 43.25, 鍍製方式: >> AC, 鋼捲內徑: >> 508, 鋼捲下限重: >> 2.5, 鋼捲上限重: >> 4.5, 壓花條件碼: >> -, 表面花紋: >> R, 綠色識別碼: >> -, 印刷輥號: >> -, 產品代碼: >> PPGL, 皮膜碼: >> -, 單位別: >> I, 油品種類: >> Z, 塗油量: >> Z, 包裝代碼: >> E0 , 保護膜碼: >> -, 客戶試片取樣數量: >> 0, 客戶試片取樣型式: >> -, 調質碼: >> S, 套筒碼: >> P , 規格: >> A792SSGR50, 製造標準: >> ASTM, 表面處理劑種類: >> Z, 表面處理劑塗佈量: >> Z, 伸長率測試: >> N, 硬度測試碼: >> N, 抗拉強度測試: >> N, 降伏強度測試: >> N, 厚度變異: >> 0, 訂單正面顏色(五碼): >> SLH78, 正面漆膜厚: >> 25, 正面漆塗漆型式幾塗幾烤: >> 2, 修邊碼: >> Y, 重量碼: >> AW, 鋼捲捲向: >> O, 鍍層碼: >> AZ50, 20250416 11:51:56 (25008) 用途碼: COG007 >> COG003, | F:保證1/2 ASTM 厚度公差
PPGL | 2506EFE009/001 |  | 1. 製造標準為MS、ASTM或銷新加坡之訂單，若無技術指定優先用料，請優先使用國內料，勿使用ANFEN (OFP00406)-{.不符.} 2. 提醒：客戶"WESTMAN STEEL"HR配 《HR寬度－訂單寬度=15～30》 (OFP00722)-{.不符.} 3. 提醒：客戶"WESTMAN STEEL"HR配 《HR寬度－訂單寬度=15～30》 (OFP00723)-{.不符.} | 1. 製造標準為MS、ASTM或銷新加坡之訂單，若無技術指定優先用料，請優先使用國內料，勿使用ANFEN (OFP00406)-{.不符.} 2. 【提醒】！本單為直立式包裝，嚴禁鍍鋅或烤漆後以STAGGER捲取 (OFP00451)-{.不符.} 3. ※超耐候一系列用途要確認是否有英制公差需求，有英制公差需求時選配碼用ON027※ (OFP00680)-{.不符.} 4. ●WESTMAN PPGL背漆轉印 『指定生產線別-- CR1 +CG1 或 CR2+CG2 生產』● (OFP00720)-{.不符.} 5. ●WESTMAN PPGL背漆轉印 『指定生產線別-- CR1 +CG1 或 CR2+CG2 生產』● (OFP00721)-{.不符.} 6. 提醒：客戶"WESTMAN STEEL"HR配 《HR寬度－訂單寬度=15～30》 (OFP00722)-{.不符.} 7. 提醒：客戶"WESTMAN STEEL"HR配 《HR寬度－訂單寬度=15～30》 (OFP00723)-{.不符.} 8. ☆☆☆提醒！WESTMAN PPGL背漆轉印 指定生產線別☆☆☆ (OFP00726)-{.不符.} 9. 此經銷商有簽訂1/2厚度公差保證(無厚度變異),請調整冷軋與鍍鋅厚度公差管制範圍. 保證 ASTM 厚度公差 (OFP00180)-{.不符.} | 訂單:2506EFE009/001 CPL <生產備註> 事項如下 . 除HGI/ HGL 訂單邊緣不噴油. 其餘皆側緣噴油 (RMK00285) . 【美加訂單生產注意事項-CPL】1.客戶美加地區訂單實施修邊刀最大使用顆數上限(20顆) (RMK00717) . 【美加訂單生產注意事項-CPL】2.排程備註:注意修邊品質與毛邊 (RMK00717) . 【美加訂單生產注意事項-CPL】3.去毛邊輥的管制：兩側壓力均設定1.0 kg/cm2 (RMK00717) | 訂單:2506EFE009/001 CR1 <生產備註> 事項如下 . 此經銷商保證平均厚度在1/2厚度公差內，厚度量測NG時，如單位長度符合範圍，請放行 (RMK00402) . 【美加訂單生產注意事項-CR】1.兩側各加開一個spot cooling增加冷卻效果。 (RMK00717) . 【美加訂單生產注意事項-CR】2.發生毛邊時，請降速生產減輕毛邊程度，暫留討論後再處置。 (RMK00717) | 訂單:2506EFE009/001 CR2 <生產備註> 事項如下 . 此經銷商保證平均厚度在1/2厚度公差內，厚度量測NG時，如單位長度符合範圍，請放行 (RMK00402) . 【美加訂單生產注意事項-CR】1.兩側各加開一個spot cooling增加冷卻效果。 (RMK00717) . 【美加訂單生產注意事項-CR】2.發生毛邊時，請降速生產減輕毛邊程度，暫留討論後再處置。 (RMK00717) | 訂單:2506EFE009/001 CG1 <生產備註> 事項如下 . 【板形】 FLATNESS 板形≦12 I-UNIT（≦0.7％） (RMK-E_CHIN) . 鍍鋅表面不可有鋅痕、壓痕、凹陷、及刮傷 、應變痕等。 (RMK00054) . 此經銷商保證平均厚度在1/2厚度公差內，厚度量測NG時，如單位長度符合範圍，請放行 (RMK00402) . 【美加訂單生產注意事項-CG1】副操確認完回控制室後，於生產排程鋼號旁簽名紀錄，以利後續追查(該排程生產完，排程單將保留)。 (RMK00717) . 【美加訂單生產注意事項-CG1】中央段副操每顆銲道出Pot時觀察銲道同時，確認Beaver Tail與鋼板接觸之Guide Roll羊毛氈狀況，並適時添加潤滑油(避免乾掉)。 (RMK00717) | 訂單:2506EFE009/001 CG2 <生產備註> 事項如下 . 【板形】 FLATNESS 板形≦12 I-UNIT（≦0.7％） (RMK-E_CHIN) . 鍍鋅表面不可有鋅痕、壓痕、凹陷、及刮傷 、應變痕等。 (RMK00054) . 此經銷商保證平均厚度在1/2厚度公差內，厚度量測NG時，如單位長度符合範圍，請放行 (RMK00402) . 【美加訂單生產注意事項-CG2】1.使用SUB-NOZZLE (RMK00717) | 訂單:2506EFE009/001 CC1 <生產備註> 事項如下 . 【板形】 FLATNESS 板形≦12 I-UNIT（≦0.7％） (RMK-E_CHIN) . 正面面漆(20U)及正面總膜厚(25U)要求管制90%以上之膜厚,未達標準降級. (RMK00054) . 若背面面漆(20U)及背面總膜厚(25U)時要求管制90%以上之膜厚,未達標準降級 (RMK00054) . 面漆=18U(90%)~請購基準22U(110%),標準板總膜厚=5+20U(100%面漆). (RMK00054) . 30CM*全寬*留1塊給LAB及1塊給塗料商, (RMK00054) . 【色差】1.1.此客戶對面漆(非B開頭之色碼)目視色差要求較高,請依限度樣本進行目視色差管制★--->發生過訴賠 (RMK00248) . 【色差】1.2.若針對特殊顏色需特別管理時，請品檢忽略1.1.的規定以特別規定為主 (RMK00248) . 此經銷商保證平均厚度在1/2厚度公差內，厚度量測NG時，如單位長度符合範圍，請放行 (RMK00402) . 【捲取】注意！本單為直立式包裝。禁用STAGGER捲取送包裝！送RCL重處理例外。 (RMK00512) . 【美加訂單生產注意事項-CCP】1.請烤漆入口依照正背面漆鋼捲投向規定進行鋼捲投入。 (RMK00717) . 【美加訂單生產注意事項-CCP】2.烤漆入口依照鋼捲投向規定進行鋼捲投入。(CR1/CG1 CR2/CG2-->正向入料。CR1/CG2 CR2/CG1-->反向入料) (RMK00717) . 【美加訂單生產注意事項-CCP】3.此訂單背面漆一律採Nature塗裝，塗裝黏度設定40秒以上 (RMK00717) | 訂單:2506EFE009/001 CC2 <生產備註> 事項如下 . 【板形】 FLATNESS 板形≦12 I-UNIT（≦0.7％） (RMK-E_CHIN) . 正面面漆(20U)及正面總膜厚(25U)要求管制90%以上之膜厚,未達標準降級. (RMK00054) . 若背面面漆(20U)及背面總膜厚(25U)時要求管制90%以上之膜厚,未達標準降級 (RMK00054) . 面漆=18U(90%)~請購基準22U(110%),標準板總膜厚=5+20U(100%面漆). (RMK00054) . 30CM*全寬*留1塊給LAB及1塊給塗料商, (RMK00054) . 【色差】1.1.此客戶對面漆(非B開頭之色碼)目視色差要求較高,請依限度樣本進行目視色差管制★--->發生過訴賠 (RMK00248) . 【色差】1.2.若針對特殊顏色需特別管理時，請品檢忽略1.1.的規定以特別規定為主 (RMK00248) . 此經銷商保證平均厚度在1/2厚度公差內，厚度量測NG時，如單位長度符合範圍，請放行 (RMK00402) . 【捲取】注意！本單為直立式包裝。禁用STAGGER捲取送包裝！送RCL重處理例外。 (RMK00512) . 【美加訂單生產注意事項-CCP】1.請烤漆入口依照正背面漆鋼捲投向規定進行鋼捲投入。 (RMK00717) . 【美加訂單生產注意事項-CCP】2.烤漆入口依照鋼捲投向規定進行鋼捲投入。(CR1/CG1 CR2/CG2-->正向入料。CR1/CG2 CR2/CG1-->反向入料) (RMK00717) . 【美加訂單生產注意事項-CCP】3.此訂單背面漆一律採Nature塗裝，塗裝黏度設定40秒以上 (RMK00717) | 訂單:2506EFE009/001 RCL <生產備註> 事項如下 . 【捲取】注意！本單為直立式包裝。禁用STAGGER捲取送包裝！送RCL重處理例外。 (RMK00512) | 訂單:2506EFE009/001 CCPK 無 <生產備註> 事項 | 訂單:2506EFE009/001 CGQC <品檢備註> 事項如下 . 【板形】 FLATNESS 板形≦12 I-UNIT（≦0.7％） (RMK-E_CHIN) | 訂單:2506EFE009/001 CCQC <品檢備註> 事項如下 . 【板形】 FLATNESS 板形≦12 I-UNIT（≦0.7％） (RMK-E_CHIN) . 【色差】1.1.此客戶對面漆(非B開頭之色碼)目視色差要求較高,請依限度樣本進行目視色差管制★--->發生過訴賠 (RMK00248) . 【色差】1.2.若針對特殊顏色需特別管理時，請品檢忽略1.1.的規定以特別規定為主 (RMK00248) . 【捲取】注意！本單為直立式包裝。禁用STAGGER捲取送包裝！送RCL重處理例外。 (RMK00512) | 訂單:2506EFE009/001 TOL 無 <生產備註> 事項 | 【板形】 FLATNESS 板形≦12 I-UNIT（≦0.7％）^^/CG1/CG2/CC1/CC2/CGQC/CCQC/^^ <<.E_CHIN 2025/04/23 08:14.>> | 訂單 2506EFE009/001 修改記錄如下: 20250416 11:03:22 (25008) 退火碼: >> S1, 用途碼: >> COG003, 背面標示: >> S000, 訂單背面顏色(五碼): >> BW73Z, 背面漆膜厚: >> NOM, 背面漆塗漆型式幾塗幾烤: >> 2, 鉻酸鹽: >> Z, 訂單厚度: >> 0.02, 訂單重: >> 40, 重量容許率(下限): >> 10, 重量容許率(上限): >> 10, 訂單寬度: >> 47.875, 鍍製方式: >> AC, 鋼捲內徑: >> 508, 鋼捲下限重: >> 2.5, 鋼捲上限重: >> 4.5, 壓花條件碼: >> -, 表面花紋: >> R, 綠色識別碼: >> -, 印刷輥號: >> -, 產品代碼: >> PPGL, 皮膜碼: >> -, 單位別: >> I, 油品種類: >> Z, 塗油量: >> Z, 包裝代碼: >> E0 , 保護膜碼: >> -, 客戶試片取樣型式: >> -, 調質碼: >> S, 套筒碼: >> P , 規格: >> A792SSGR33, 製造標準: >> ASTM, 表面處理劑種類: >> Z, 表面處理劑塗佈量: >> Z, 伸長率測試: >> N, 硬度測試碼: >> N, 抗拉強度測試: >> N, 降伏強度測試: >> N, 訂單正面顏色(五碼): >> SYH28, 正面漆膜厚: >> 25, 正面漆塗漆型式幾塗幾烤: >> 2, 修邊碼: >> Y, 重量碼: >> AW, 鋼捲捲向: >> O, 鍍層碼: >> AZ50, | F:保證1/2 ASTM 厚度公差
PPGL | 2506EFE009/002 |  | 1. 製造標準為MS、ASTM或銷新加坡之訂單，若無技術指定優先用料，請優先使用國內料，勿使用ANFEN (OFP00406)-{.不符.} 2. 提醒：客戶"WESTMAN STEEL"HR配 《HR寬度－訂單寬度=15～30》 (OFP00722)-{.不符.} 3. 提醒：客戶"WESTMAN STEEL"HR配 《HR寬度－訂單寬度=15～30》 (OFP00723)-{.不符.} | 1. 製造標準為MS、ASTM或銷新加坡之訂單，若無技術指定優先用料，請優先使用國內料，勿使用ANFEN (OFP00406)-{.不符.} 2. 【提醒】！本單為直立式包裝，嚴禁鍍鋅或烤漆後以STAGGER捲取 (OFP00451)-{.不符.} 3. ※超耐候一系列用途要確認是否有英制公差需求，有英制公差需求時選配碼用ON027※ (OFP00680)-{.不符.} 4. ●WESTMAN PPGL背漆轉印 『指定生產線別-- CR1 +CG1 或 CR2+CG2 生產』● (OFP00720)-{.不符.} 5. ●WESTMAN PPGL背漆轉印 『指定生產線別-- CR1 +CG1 或 CR2+CG2 生產』● (OFP00721)-{.不符.} 6. 提醒：客戶"WESTMAN STEEL"HR配 《HR寬度－訂單寬度=15～30》 (OFP00722)-{.不符.} 7. 提醒：客戶"WESTMAN STEEL"HR配 《HR寬度－訂單寬度=15～30》 (OFP00723)-{.不符.} 8. ☆☆☆提醒！WESTMAN PPGL背漆轉印 指定生產線別☆☆☆ (OFP00726)-{.不符.} 9. 此經銷商有簽訂1/2厚度公差保證(無厚度變異),請調整冷軋與鍍鋅厚度公差管制範圍. 保證 ASTM 厚度公差 (OFP00180)-{.不符.} | 訂單:2506EFE009/002 CPL <生產備註> 事項如下 . 本單為烤漆背面大於等於25μ塗裝，軋延後不允許毛邊，請CPL注意修邊狀況 (RMK00124) . 【邊緣品質】此為烤漆背面25μ訂單，請加強檢視鋼捲：邊緣殘剪、側緣鋅渣或毛邊，因為會導致烤漆背面漆轉印正面 (RMK00126) . 除HGI/ HGL 訂單邊緣不噴油. 其餘皆側緣噴油 (RMK00285) . 【美加訂單生產注意事項-CPL】1.客戶美加地區訂單實施修邊刀最大使用顆數上限(20顆) (RMK00717) . 【美加訂單生產注意事項-CPL】2.排程備註:注意修邊品質與毛邊 (RMK00717) . 【美加訂單生產注意事項-CPL】3.去毛邊輥的管制：兩側壓力均設定1.0 kg/cm2 (RMK00717) | 訂單:2506EFE009/002 CR1 <生產備註> 事項如下 . 【邊緣品質】此為烤漆背面25μ訂單，請加強檢視鋼捲：邊緣殘剪、側緣鋅渣或毛邊，因為會導致烤漆背面漆轉印正面 (RMK00126) . 此經銷商保證平均厚度在1/2厚度公差內，厚度量測NG時，如單位長度符合範圍，請放行 (RMK00402) . 【美加訂單生產注意事項-CR】1.兩側各加開一個spot cooling增加冷卻效果。 (RMK00717) . 【美加訂單生產注意事項-CR】2.發生毛邊時，請降速生產減輕毛邊程度，暫留討論後再處置。 (RMK00717) | 訂單:2506EFE009/002 CR2 <生產備註> 事項如下 . 【邊緣品質】此為烤漆背面25μ訂單，請加強檢視鋼捲：邊緣殘剪、側緣鋅渣或毛邊，因為會導致烤漆背面漆轉印正面 (RMK00126) . 此經銷商保證平均厚度在1/2厚度公差內，厚度量測NG時，如單位長度符合範圍，請放行 (RMK00402) . 【美加訂單生產注意事項-CR】1.兩側各加開一個spot cooling增加冷卻效果。 (RMK00717) . 【美加訂單生產注意事項-CR】2.發生毛邊時，請降速生產減輕毛邊程度，暫留討論後再處置。 (RMK00717) | 訂單:2506EFE009/002 CG1 <生產備註> 事項如下 . 【板形】 FLATNESS 板形≦12 I-UNIT（≦0.7％） (RMK-E_CHIN) . 鍍鋅表面不可有鋅痕、壓痕、凹陷、及刮傷 、應變痕等。 (RMK00054) . 【邊緣品質】此為烤漆背面25μ訂單，請加強檢視鋼捲：邊緣殘剪、側緣鋅渣或毛邊，因為會導致烤漆背面漆轉印正面 (RMK00126) . 本單於烤漆正背面都塗裝正面漆，因此鍍鋅請管制背面表面品質比照正面 (RMK00363) . 此經銷商保證平均厚度在1/2厚度公差內，厚度量測NG時，如單位長度符合範圍，請放行 (RMK00402) . 【美加訂單生產注意事項-CG1】副操確認完回控制室後，於生產排程鋼號旁簽名紀錄，以利後續追查(該排程生產完，排程單將保留)。 (RMK00717) . 【美加訂單生產注意事項-CG1】中央段副操每顆銲道出Pot時觀察銲道同時，確認Beaver Tail與鋼板接觸之Guide Roll羊毛氈狀況，並適時添加潤滑油(避免乾掉)。 (RMK00717) | 訂單:2506EFE009/002 CG2 <生產備註> 事項如下 . 【板形】 FLATNESS 板形≦12 I-UNIT（≦0.7％） (RMK-E_CHIN) . 鍍鋅表面不可有鋅痕、壓痕、凹陷、及刮傷 、應變痕等。 (RMK00054) . 【邊緣品質】此為烤漆背面25μ訂單，請加強檢視鋼捲：邊緣殘剪、側緣鋅渣或毛邊，因為會導致烤漆背面漆轉印正面 (RMK00126) . 本單於烤漆正背面都塗裝正面漆，因此鍍鋅請管制背面表面品質比照正面 (RMK00363) . 此經銷商保證平均厚度在1/2厚度公差內，厚度量測NG時，如單位長度符合範圍，請放行 (RMK00402) . 【美加訂單生產注意事項-CG2】1.使用SUB-NOZZLE (RMK00717) | 訂單:2506EFE009/002 CC1 <生產備註> 事項如下 . 【板形】 FLATNESS 板形≦12 I-UNIT（≦0.7％） (RMK-E_CHIN) . 正面面漆(20U)及正面總膜厚(25U)要求管制90%以上之膜厚,未達標準降級. (RMK00054) . 若背面面漆(20U)及背面總膜厚(25U)時要求管制90%以上之膜厚,未達標準降級 (RMK00054) . 面漆=18U(90%)~請購基準22U(110%),標準板總膜厚=5+20U(100%面漆). (RMK00054) . 30CM*全寬*留1塊給LAB及1塊給塗料商, (RMK00054) . 【邊緣品質】此為烤漆背面25μ訂單，請加強檢視鋼捲：邊緣殘剪、側緣鋅渣或毛邊，因為會導致烤漆背面漆轉印正面 (RMK00126) . 【色差】1.1.此客戶對面漆(非B開頭之色碼)目視色差要求較高,請依限度樣本進行目視色差管制★--->發生過訴賠 (RMK00248) . 【色差】1.2.若針對特殊顏色需特別管理時，請品檢忽略1.1.的規定以特別規定為主 (RMK00248) . 此經銷商保證平均厚度在1/2厚度公差內，厚度量測NG時，如單位長度符合範圍，請放行 (RMK00402) . 【捲取】注意！本單為直立式包裝。禁用STAGGER捲取送包裝！送RCL重處理例外。 (RMK00512) . 【美加訂單生產注意事項-CCP】1.請烤漆入口依照正背面漆鋼捲投向規定進行鋼捲投入。 (RMK00717) . 【美加訂單生產注意事項-CCP】2.烤漆入口依照鋼捲投向規定進行鋼捲投入。(CR1/CG1 CR2/CG2-->正向入料。CR1/CG2 CR2/CG1-->反向入料) (RMK00717) . 【美加訂單生產注意事項-CCP】3.此訂單背面漆一律採Nature塗裝，塗裝黏度設定40秒以上 (RMK00717) | 訂單:2506EFE009/002 CC2 <生產備註> 事項如下 . 【板形】 FLATNESS 板形≦12 I-UNIT（≦0.7％） (RMK-E_CHIN) . 正面面漆(20U)及正面總膜厚(25U)要求管制90%以上之膜厚,未達標準降級. (RMK00054) . 若背面面漆(20U)及背面總膜厚(25U)時要求管制90%以上之膜厚,未達標準降級 (RMK00054) . 面漆=18U(90%)~請購基準22U(110%),標準板總膜厚=5+20U(100%面漆). (RMK00054) . 30CM*全寬*留1塊給LAB及1塊給塗料商, (RMK00054) . 【邊緣品質】此為烤漆背面25μ訂單，請加強檢視鋼捲：邊緣殘剪、側緣鋅渣或毛邊，因為會導致烤漆背面漆轉印正面 (RMK00126) . 【色差】1.1.此客戶對面漆(非B開頭之色碼)目視色差要求較高,請依限度樣本進行目視色差管制★--->發生過訴賠 (RMK00248) . 【色差】1.2.若針對特殊顏色需特別管理時，請品檢忽略1.1.的規定以特別規定為主 (RMK00248) . 此經銷商保證平均厚度在1/2厚度公差內，厚度量測NG時，如單位長度符合範圍，請放行 (RMK00402) . 【捲取】注意！本單為直立式包裝。禁用STAGGER捲取送包裝！送RCL重處理例外。 (RMK00512) . 【美加訂單生產注意事項-CCP】1.請烤漆入口依照正背面漆鋼捲投向規定進行鋼捲投入。 (RMK00717) . 【美加訂單生產注意事項-CCP】2.烤漆入口依照鋼捲投向規定進行鋼捲投入。(CR1/CG1 CR2/CG2-->正向入料。CR1/CG2 CR2/CG1-->反向入料) (RMK00717) . 【美加訂單生產注意事項-CCP】3.此訂單背面漆一律採Nature塗裝，塗裝黏度設定40秒以上 (RMK00717) | 訂單:2506EFE009/002 RCL <生產備註> 事項如下 . 【捲取】注意！本單為直立式包裝。禁用STAGGER捲取送包裝！送RCL重處理例外。 (RMK00512) | 訂單:2506EFE009/002 CCPK 無 <生產備註> 事項 | 訂單:2506EFE009/002 CGQC <品檢備註> 事項如下 . 【板形】 FLATNESS 板形≦12 I-UNIT（≦0.7％） (RMK-E_CHIN) . 【邊緣品質】此為烤漆背面25μ訂單，請加強檢視鋼捲：邊緣殘剪、側緣鋅渣或毛邊，因為會導致烤漆背面漆轉印正面 (RMK00126) . 本單於烤漆正背面都塗裝正面漆，因此鍍鋅請管制背面表面品質比照正面 (RMK00363) | 訂單:2506EFE009/002 CCQC <品檢備註> 事項如下 . 【板形】 FLATNESS 板形≦12 I-UNIT（≦0.7％） (RMK-E_CHIN) . 【邊緣品質】此為烤漆背面25μ訂單，請加強檢視鋼捲：邊緣殘剪、側緣鋅渣或毛邊，因為會導致烤漆背面漆轉印正面 (RMK00126) . 【色差】1.1.此客戶對面漆(非B開頭之色碼)目視色差要求較高,請依限度樣本進行目視色差管制★--->發生過訴賠 (RMK00248) . 【色差】1.2.若針對特殊顏色需特別管理時，請品檢忽略1.1.的規定以特別規定為主 (RMK00248) . 【捲取】注意！本單為直立式包裝。禁用STAGGER捲取送包裝！送RCL重處理例外。 (RMK00512) | 訂單:2506EFE009/002 TOL 無 <生產備註> 事項 | 【板形】 FLATNESS 板形≦12 I-UNIT（≦0.7％）^^/CG1/CG2/CC1/CC2/CGQC/CCQC/^^ <<.E_CHIN 2025/04/23 08:14.>> | 訂單 2506EFE009/002 修改記錄如下: 20250416 11:05:59 (25008) 退火碼: >> S1, 用途碼: >> COG003, 背面標示: >> S000, 訂單背面顏色(五碼): >> SLH58, 背面漆膜厚: >> 25, 背面漆塗漆型式幾塗幾烤: >> 2, 鉻酸鹽: >> Z, 訂單厚度: >> 0.02, 訂單重: >> 40, 重量容許率(下限): >> 10, 重量容許率(上限): >> 10, 訂單寬度: >> 47.875, 鍍製方式: >> AC, 鋼捲內徑: >> 508, 鋼捲下限重: >> 2.5, 鋼捲上限重: >> 4.5, 壓花條件碼: >> -, 表面花紋: >> R, 綠色識別碼: >> -, 印刷輥號: >> -, 產品代碼: >> PPGL, 皮膜碼: >> -, 單位別: >> I, 油品種類: >> Z, 塗油量: >> Z, 包裝代碼: >> E0 , 保護膜碼: >> -, 客戶試片取樣數量: >> 0, 客戶試片取樣型式: >> -, 調質碼: >> S, 套筒碼: >> P , 規格: >> A792SSGR33, 製造標準: >> ASTM, 表面處理劑種類: >> Z, 表面處理劑塗佈量: >> Z, 伸長率測試: >> N, 硬度測試碼: >> N, 抗拉強度測試: >> N, 降伏強度測試: >> N, 厚度變異: >> 0, 訂單正面顏色(五碼): >> SYH28, 正面漆膜厚: >> 25, 正面漆塗漆型式幾塗幾烤: >> 2, 修邊碼: >> Y, 重量碼: >> AW, 鋼捲捲向: >> O, 鍍層碼: >> AZ50, | F:保證1/2 ASTM 厚度公差
PPGL | 2506EFE010/001 | 1. ASTM 鍍製方式為MIN 與"最終產品保證1/2 ASTM 厚度公差"不能共存 (OFP00216)-{.不符.} | 1. 製造標準為MS、ASTM或銷新加坡之訂單，若無技術指定優先用料，請優先使用國內料，勿使用ANFEN (OFP00406)-{.不符.} 2. ★提醒！MIN訂單先不要配安丰料★ (OFP00664)-{.不符.} 3. 提醒：客戶"WESTMAN STEEL"HR配 《HR寬度－訂單寬度=15～30》 (OFP00722)-{.不符.} 4. 提醒：客戶"WESTMAN STEEL"HR配 《HR寬度－訂單寬度=15～30》 (OFP00723)-{.不符.} | 1. ASTM 鍍製方式為MIN 與"最終產品保證1/2 ASTM 厚度公差"不能共存 (OFP00216)-{.不符.} 2. 鍍製方式為 MIN 或 TMI 時, 冷軋厚度公差 請改為 " 1/2 厚度公差" (OFP00265)-{.不符.} 3. 製造標準為MS、ASTM或銷新加坡之訂單，若無技術指定優先用料，請優先使用國內料，勿使用ANFEN (OFP00406)-{.不符.} 4. 【提醒】！本單為直立式包裝，嚴禁鍍鋅或烤漆後以STAGGER捲取 (OFP00451)-{.不符.} 5. ★提醒！MIN訂單先不要配安丰料★ (OFP00664)-{.不符.} 6. ※超耐候一系列用途要確認是否有英制公差需求，有英制公差需求時選配碼用ON027※ (OFP00680)-{.不符.} 7. ●WESTMAN PPGL背漆轉印 『指定生產線別-- CR1 +CG1 或 CR2+CG2 生產』● (OFP00720)-{.不符.} 8. ●WESTMAN PPGL背漆轉印 『指定生產線別-- CR1 +CG1 或 CR2+CG2 生產』● (OFP00721)-{.不符.} 9. 提醒：客戶"WESTMAN STEEL"HR配 《HR寬度－訂單寬度=15～30》 (OFP00722)-{.不符.} 10. 提醒：客戶"WESTMAN STEEL"HR配 《HR寬度－訂單寬度=15～30》 (OFP00723)-{.不符.} | 訂單:2506EFE010/001 CPL <生產備註> 事項如下 . 除HGI/ HGL 訂單邊緣不噴油. 其餘皆側緣噴油 (RMK00285) . 1022系列材質(SAE1022, 1022M)，請CPL出口協助取板，每張排程取1片(30公分x全寬)-搭接鋼捲除外，謝謝! (RMK00581) . 【美加訂單生產注意事項-CPL】1.客戶美加地區訂單實施修邊刀最大使用顆數上限(20顆) (RMK00717) . 【美加訂單生產注意事項-CPL】2.排程備註:注意修邊品質與毛邊 (RMK00717) . 【美加訂單生產注意事項-CPL】3.去毛邊輥的管制：兩側壓力均設定1.0 kg/cm2 (RMK00717) | 訂單:2506EFE010/001 CR1 <生產備註> 事項如下 . 完軋寬度超出管制值上限≦2mm時,冷軋繼續生產並填寫品質異常通報單給鍍鋅線,以便調整張力與板溫 (RMK00278) . 【美加訂單生產注意事項-CR】1.兩側各加開一個spot cooling增加冷卻效果。 (RMK00717) . 【美加訂單生產注意事項-CR】2.發生毛邊時，請降速生產減輕毛邊程度，暫留討論後再處置。 (RMK00717) | 訂單:2506EFE010/001 CR2 <生產備註> 事項如下 . 完軋寬度超出管制值上限≦2mm時,冷軋繼續生產並填寫品質異常通報單給鍍鋅線,以便調整張力與板溫 (RMK00278) . 【美加訂單生產注意事項-CR】1.兩側各加開一個spot cooling增加冷卻效果。 (RMK00717) . 【美加訂單生產注意事項-CR】2.發生毛邊時，請降速生產減輕毛邊程度，暫留討論後再處置。 (RMK00717) | 訂單:2506EFE010/001 CG1 <生產備註> 事項如下 . 【板形】 FLATNESS 板形≦12 I-UNIT（≦0.7％） (RMK-E_CHIN) . 鍍鋅表面不可有鋅痕、壓痕、凹陷、及刮傷 、應變痕等。 (RMK00054) . 鍍製方式 MIN 訂單. (RMK00073) . 鍍層 AZ150 (含) 以上 , 鋅花等級 C~E 目標D，避免鋅花晶界明顯後續造成烤漆點狀未塗漆。 (RMK00565) . MIN訂單為平均厚度放行，實測厚度NG時，如單位長度符合範圍，請放行 (RMK00585) . 【美加訂單生產注意事項-CG1】副操確認完回控制室後，於生產排程鋼號旁簽名紀錄，以利後續追查(該排程生產完，排程單將保留)。 (RMK00717) . 【美加訂單生產注意事項-CG1】中央段副操每顆銲道出Pot時觀察銲道同時，確認Beaver Tail與鋼板接觸之Guide Roll羊毛氈狀況，並適時添加潤滑油(避免乾掉)。 (RMK00717) | 訂單:2506EFE010/001 CG2 <生產備註> 事項如下 . 【板形】 FLATNESS 板形≦12 I-UNIT（≦0.7％） (RMK-E_CHIN) . 鍍鋅表面不可有鋅痕、壓痕、凹陷、及刮傷 、應變痕等。 (RMK00054) . 鍍製方式 MIN 訂單. (RMK00073) . 鍍層 AZ150 (含) 以上 , 鋅花等級 C~E 目標D，避免鋅花晶界明顯後續造成烤漆點狀未塗漆。 (RMK00565) . MIN訂單為平均厚度放行，實測厚度NG時，如單位長度符合範圍，請放行 (RMK00585) . 【美加訂單生產注意事項-CG2】1.使用SUB-NOZZLE (RMK00717) | 訂單:2506EFE010/001 CC1 <生產備註> 事項如下 . 【板形】 FLATNESS 板形≦12 I-UNIT（≦0.7％） (RMK-E_CHIN) . 正面面漆(20U)及正面總膜厚(25U)要求管制90%以上之膜厚,未達標準降級. (RMK00054) . 若背面面漆(20U)及背面總膜厚(25U)時要求管制90%以上之膜厚,未達標準降級 (RMK00054) . 面漆=18U(90%)~請購基準22U(110%),標準板總膜厚=5+20U(100%面漆). (RMK00054) . 30CM*全寬*留1塊給LAB及1塊給塗料商, (RMK00054) . 鍍製方式 MIN 訂單. (RMK00073) . 【色差】1.1.此客戶對面漆(非B開頭之色碼)目視色差要求較高,請依限度樣本進行目視色差管制★--->發生過訴賠 (RMK00248) . 【色差】1.2.若針對特殊顏色需特別管理時，請品檢忽略1.1.的規定以特別規定為主 (RMK00248) . 【捲取】注意！本單為直立式包裝。禁用STAGGER捲取送包裝！送RCL重處理例外。 (RMK00512) . 【抽氣量】白色系在CC1生產時,FINISH抽氣量請設定250,如生產中發生色差b值異常升高,請股長再加大抽氣量因應 (RMK00560) . MIN訂單為平均厚度放行，實測厚度NG時，如單位長度符合範圍，請放行 (RMK00585) . 【美加訂單生產注意事項-CCP】1.請烤漆入口依照正背面漆鋼捲投向規定進行鋼捲投入。 (RMK00717) . 【美加訂單生產注意事項-CCP】2.烤漆入口依照鋼捲投向規定進行鋼捲投入。(CR1/CG1 CR2/CG2-->正向入料。CR1/CG2 CR2/CG1-->反向入料) (RMK00717) . 【美加訂單生產注意事項-CCP】3.此訂單背面漆一律採Nature塗裝，塗裝黏度設定40秒以上 (RMK00717) | 訂單:2506EFE010/001 CC2 <生產備註> 事項如下 . 【板形】 FLATNESS 板形≦12 I-UNIT（≦0.7％） (RMK-E_CHIN) . 正面面漆(20U)及正面總膜厚(25U)要求管制90%以上之膜厚,未達標準降級. (RMK00054) . 若背面面漆(20U)及背面總膜厚(25U)時要求管制90%以上之膜厚,未達標準降級 (RMK00054) . 面漆=18U(90%)~請購基準22U(110%),標準板總膜厚=5+20U(100%面漆). (RMK00054) . 30CM*全寬*留1塊給LAB及1塊給塗料商, (RMK00054) . 鍍製方式 MIN 訂單. (RMK00073) . 【色差】1.1.此客戶對面漆(非B開頭之色碼)目視色差要求較高,請依限度樣本進行目視色差管制★--->發生過訴賠 (RMK00248) . 【色差】1.2.若針對特殊顏色需特別管理時，請品檢忽略1.1.的規定以特別規定為主 (RMK00248) . 【捲取】注意！本單為直立式包裝。禁用STAGGER捲取送包裝！送RCL重處理例外。 (RMK00512) . 【抽氣量】白色系在CC1生產時,FINISH抽氣量請設定250,如生產中發生色差b值異常升高,請股長再加大抽氣量因應 (RMK00560) . MIN訂單為平均厚度放行，實測厚度NG時，如單位長度符合範圍，請放行 (RMK00585) . 【美加訂單生產注意事項-CCP】1.請烤漆入口依照正背面漆鋼捲投向規定進行鋼捲投入。 (RMK00717) . 【美加訂單生產注意事項-CCP】2.烤漆入口依照鋼捲投向規定進行鋼捲投入。(CR1/CG1 CR2/CG2-->正向入料。CR1/CG2 CR2/CG1-->反向入料) (RMK00717) . 【美加訂單生產注意事項-CCP】3.此訂單背面漆一律採Nature塗裝，塗裝黏度設定40秒以上 (RMK00717) | 訂單:2506EFE010/001 RCL <生產備註> 事項如下 . 【捲取】注意！本單為直立式包裝。禁用STAGGER捲取送包裝！送RCL重處理例外。 (RMK00512) | 訂單:2506EFE010/001 CCPK 無 <生產備註> 事項 | 訂單:2506EFE010/001 CGQC <品檢備註> 事項如下 . 【板形】 FLATNESS 板形≦12 I-UNIT（≦0.7％） (RMK-E_CHIN) . 鍍層 AZ150 (含) 以上 , 鋅花等級 C~E 目標D，避免鋅花晶界明顯後續造成烤漆點狀未塗漆。 (RMK00565) | 訂單:2506EFE010/001 CCQC <品檢備註> 事項如下 . 【板形】 FLATNESS 板形≦12 I-UNIT（≦0.7％） (RMK-E_CHIN) . 【色差】1.1.此客戶對面漆(非B開頭之色碼)目視色差要求較高,請依限度樣本進行目視色差管制★--->發生過訴賠 (RMK00248) . 【色差】1.2.若針對特殊顏色需特別管理時，請品檢忽略1.1.的規定以特別規定為主 (RMK00248) . 【捲取】注意！本單為直立式包裝。禁用STAGGER捲取送包裝！送RCL重處理例外。 (RMK00512) | 訂單:2506EFE010/001 TOL 無 <生產備註> 事項 | 【板形】 FLATNESS 板形≦12 I-UNIT（≦0.7％）^^/CG1/CG2/CC1/CC2/CGQC/CCQC/^^ <<.E_CHIN 2025/04/23 08:09.>> | 訂單 2506EFE010/001 修改記錄如下: 20250416 11:33:47 (25008) 退火碼: >> S1, 用途碼: >> COG003, 背面標示: >> S000, 訂單背面顏色(五碼): >> BW73Z, 背面漆膜厚: >> NOM, 背面漆塗漆型式幾塗幾烤: >> 2, 鉻酸鹽: >> Z, 訂單厚度: >> 0.018, 訂單重: >> 40, 重量容許率(下限): >> 10, 重量容許率(上限): >> 10, 訂單寬度: >> 40.5, 鍍製方式: >> MIN, 鋼捲內徑: >> 508, 鋼捲下限重: >> 2.5, 鋼捲上限重: >> 4.5, 壓花條件碼: >> -, 表面花紋: >> R, 綠色識別碼: >> -, 印刷輥號: >> -, 產品代碼: >> PPGL, 皮膜碼: >> -, 單位別: >> I, 油品種類: >> Z, 塗油量: >> Z, 包裝代碼: >> E0 , 保護膜碼: >> -, 客戶試片取樣型式: >> -, 調質碼: >> S, 套筒碼: >> P , 規格: >> A792SSGR50, 製造標準: >> ASTM, 表面處理劑種類: >> Z, 表面處理劑塗佈量: >> Z, 伸長率測試: >> N, 硬度測試碼: >> N, 抗拉強度測試: >> N, 降伏強度測試: >> N, 訂單正面顏色(五碼): >> SWS2Z, 正面漆膜厚: >> 25, 正面漆塗漆型式幾塗幾烤: >> 2, 修邊碼: >> Y, 重量碼: >> AW, 鋼捲捲向: >> O, 鍍層碼: >> AZ50, | *:
PPGL | 2506EFE011/001 | 1. 提醒：住友"美加"區要求只能下"超耐候屋頂(保證年限)" (OFP00177)-{.不符.} | 1. 製造標準為MS、ASTM或銷新加坡之訂單，若無技術指定優先用料，請優先使用國內料，勿使用ANFEN (OFP00406)-{.不符.} 2. 提醒：客戶"WESTMAN STEEL"HR配 《HR寬度－訂單寬度=15～30》 (OFP00722)-{.不符.} 3. 提醒：客戶"WESTMAN STEEL"HR配 《HR寬度－訂單寬度=15～30》 (OFP00723)-{.不符.} | 1. 提醒：住友"美加"區要求只能下"超耐候屋頂(保證年限)" (OFP00177)-{.不符.} 2. 製造標準為MS、ASTM或銷新加坡之訂單，若無技術指定優先用料，請優先使用國內料，勿使用ANFEN (OFP00406)-{.不符.} 3. 【提醒】！本單為直立式包裝，嚴禁鍍鋅或烤漆後以STAGGER捲取 (OFP00451)-{.不符.} 4. ※超耐候一系列用途要確認是否有英制公差需求，有英制公差需求時選配碼用ON027※ (OFP00680)-{.不符.} 5. ●WESTMAN PPGL背漆轉印 『指定生產線別-- CR1 +CG1 或 CR2+CG2 生產』● (OFP00720)-{.不符.} 6. ●WESTMAN PPGL背漆轉印 『指定生產線別-- CR1 +CG1 或 CR2+CG2 生產』● (OFP00721)-{.不符.} 7. 提醒：客戶"WESTMAN STEEL"HR配 《HR寬度－訂單寬度=15～30》 (OFP00722)-{.不符.} 8. 提醒：客戶"WESTMAN STEEL"HR配 《HR寬度－訂單寬度=15～30》 (OFP00723)-{.不符.} 9. ☆☆☆提醒！WESTMAN PPGL背漆轉印 指定生產線別☆☆☆ (OFP00726)-{.不符.} 10. 此經銷商有簽訂1/2厚度公差保證(無厚度變異),請調整冷軋與鍍鋅厚度公差管制範圍. 保證 ASTM 厚度公差 (OFP00180)-{.不符.} | 訂單:2506EFE011/001 CPL <生產備註> 事項如下 . 除HGI/ HGL 訂單邊緣不噴油. 其餘皆側緣噴油 (RMK00285) . 【美加訂單生產注意事項-CPL】1.客戶美加地區訂單實施修邊刀最大使用顆數上限(20顆) (RMK00717) . 【美加訂單生產注意事項-CPL】2.排程備註:注意修邊品質與毛邊 (RMK00717) . 【美加訂單生產注意事項-CPL】3.去毛邊輥的管制：兩側壓力均設定1.0 kg/cm2 (RMK00717) | 訂單:2506EFE011/001 CR1 <生產備註> 事項如下 . 此經銷商保證平均厚度在1/2厚度公差內，厚度量測NG時，如單位長度符合範圍，請放行 (RMK00402) . 【美加訂單生產注意事項-CR】1.兩側各加開一個spot cooling增加冷卻效果。 (RMK00717) . 【美加訂單生產注意事項-CR】2.發生毛邊時，請降速生產減輕毛邊程度，暫留討論後再處置。 (RMK00717) | 訂單:2506EFE011/001 CR2 <生產備註> 事項如下 . 此經銷商保證平均厚度在1/2厚度公差內，厚度量測NG時，如單位長度符合範圍，請放行 (RMK00402) . 【美加訂單生產注意事項-CR】1.兩側各加開一個spot cooling增加冷卻效果。 (RMK00717) . 【美加訂單生產注意事項-CR】2.發生毛邊時，請降速生產減輕毛邊程度，暫留討論後再處置。 (RMK00717) | 訂單:2506EFE011/001 CG1 <生產備註> 事項如下 . 【板形】 FLATNESS 板形≦12 I-UNIT（≦0.7％） (RMK-E_CHIN) . 鍍鋅表面不可有鋅痕、壓痕、凹陷、及刮傷 、應變痕等。 (RMK00054) . 此經銷商保證平均厚度在1/2厚度公差內，厚度量測NG時，如單位長度符合範圍，請放行 (RMK00402) . 【美加訂單生產注意事項-CG1】副操確認完回控制室後，於生產排程鋼號旁簽名紀錄，以利後續追查(該排程生產完，排程單將保留)。 (RMK00717) . 【美加訂單生產注意事項-CG1】中央段副操每顆銲道出Pot時觀察銲道同時，確認Beaver Tail與鋼板接觸之Guide Roll羊毛氈狀況，並適時添加潤滑油(避免乾掉)。 (RMK00717) | 訂單:2506EFE011/001 CG2 <生產備註> 事項如下 . 【板形】 FLATNESS 板形≦12 I-UNIT（≦0.7％） (RMK-E_CHIN) . 鍍鋅表面不可有鋅痕、壓痕、凹陷、及刮傷 、應變痕等。 (RMK00054) . 此經銷商保證平均厚度在1/2厚度公差內，厚度量測NG時，如單位長度符合範圍，請放行 (RMK00402) . 【美加訂單生產注意事項-CG2】1.使用SUB-NOZZLE (RMK00717) | 訂單:2506EFE011/001 CC1 <生產備註> 事項如下 . 【板形】 FLATNESS 板形≦12 I-UNIT（≦0.7％） (RMK-E_CHIN) . 正面面漆(20U)及正面總膜厚(25U)要求管制90%以上之膜厚,未達標準降級. (RMK00054) . 若背面面漆(20U)及背面總膜厚(25U)時要求管制90%以上之膜厚,未達標準降級 (RMK00054) . 面漆=18U(90%)~請購基準22U(110%),標準板總膜厚=5+20U(100%面漆). (RMK00054) . 30CM*全寬*留1塊給LAB及1塊給塗料商, (RMK00054) . 【色差】1.1.此客戶對面漆(非B開頭之色碼)目視色差要求較高,請依限度樣本進行目視色差管制★--->發生過訴賠 (RMK00248) . 【色差】1.2.若針對特殊顏色需特別管理時，請品檢忽略1.1.的規定以特別規定為主 (RMK00248) . 此經銷商保證平均厚度在1/2厚度公差內，厚度量測NG時，如單位長度符合範圍，請放行 (RMK00402) . 【捲取】注意！本單為直立式包裝。禁用STAGGER捲取送包裝！送RCL重處理例外。 (RMK00512) . 【水痕】因TOP 為YCP 近似深黑色水痕可能嚴重，因此指定CC1生產注意W/Q 使用純水與水量控制 (RMK00588) . 【美加訂單生產注意事項-CCP】1.請烤漆入口依照正背面漆鋼捲投向規定進行鋼捲投入。 (RMK00717) . 【美加訂單生產注意事項-CCP】2.烤漆入口依照鋼捲投向規定進行鋼捲投入。(CR1/CG1 CR2/CG2-->正向入料。CR1/CG2 CR2/CG1-->反向入料) (RMK00717) . 【美加訂單生產注意事項-CCP】3.此訂單背面漆一律採Nature塗裝，塗裝黏度設定40秒以上 (RMK00717) | 訂單:2506EFE011/001 CC2 <生產備註> 事項如下 . 【板形】 FLATNESS 板形≦12 I-UNIT（≦0.7％） (RMK-E_CHIN) . 正面面漆(20U)及正面總膜厚(25U)要求管制90%以上之膜厚,未達標準降級. (RMK00054) . 若背面面漆(20U)及背面總膜厚(25U)時要求管制90%以上之膜厚,未達標準降級 (RMK00054) . 面漆=18U(90%)~請購基準22U(110%),標準板總膜厚=5+20U(100%面漆). (RMK00054) . 30CM*全寬*留1塊給LAB及1塊給塗料商, (RMK00054) . 【色差】1.1.此客戶對面漆(非B開頭之色碼)目視色差要求較高,請依限度樣本進行目視色差管制★--->發生過訴賠 (RMK00248) . 【色差】1.2.若針對特殊顏色需特別管理時，請品檢忽略1.1.的規定以特別規定為主 (RMK00248) . 此經銷商保證平均厚度在1/2厚度公差內，厚度量測NG時，如單位長度符合範圍，請放行 (RMK00402) . 【捲取】注意！本單為直立式包裝。禁用STAGGER捲取送包裝！送RCL重處理例外。 (RMK00512) . 【水痕】因TOP 為YCP 近似深黑色水痕可能嚴重，因此指定CC1生產注意W/Q 使用純水與水量控制 (RMK00588) . 【美加訂單生產注意事項-CCP】1.請烤漆入口依照正背面漆鋼捲投向規定進行鋼捲投入。 (RMK00717) . 【美加訂單生產注意事項-CCP】2.烤漆入口依照鋼捲投向規定進行鋼捲投入。(CR1/CG1 CR2/CG2-->正向入料。CR1/CG2 CR2/CG1-->反向入料) (RMK00717) . 【美加訂單生產注意事項-CCP】3.此訂單背面漆一律採Nature塗裝，塗裝黏度設定40秒以上 (RMK00717) | 訂單:2506EFE011/001 RCL <生產備註> 事項如下 . 【捲取】注意！本單為直立式包裝。禁用STAGGER捲取送包裝！送RCL重處理例外。 (RMK00512) | 訂單:2506EFE011/001 CCPK 無 <生產備註> 事項 | 訂單:2506EFE011/001 CGQC <品檢備註> 事項如下 . 【板形】 FLATNESS 板形≦12 I-UNIT（≦0.7％） (RMK-E_CHIN) | 訂單:2506EFE011/001 CCQC <品檢備註> 事項如下 . 【板形】 FLATNESS 板形≦12 I-UNIT（≦0.7％） (RMK-E_CHIN) . 【色差】1.1.此客戶對面漆(非B開頭之色碼)目視色差要求較高,請依限度樣本進行目視色差管制★--->發生過訴賠 (RMK00248) . 【色差】1.2.若針對特殊顏色需特別管理時，請品檢忽略1.1.的規定以特別規定為主 (RMK00248) . 【捲取】注意！本單為直立式包裝。禁用STAGGER捲取送包裝！送RCL重處理例外。 (RMK00512) . 【水痕】因TOP 為YCP 近似深黑色水痕可能嚴重，因此指定CC1生產注意W/Q 使用純水與水量控制 (RMK00588) | 訂單:2506EFE011/001 TOL 無 <生產備註> 事項 | 【板形】 FLATNESS 板形≦12 I-UNIT（≦0.7％）^^/CG1/CG2/CC1/CC2/CGQC/CCQC/^^ <<.E_CHIN 2025/04/22 14:01.>> | 訂單 2506EFE011/001 修改記錄如下: 20250416 11:18:06 (25008) 退火碼: >> S1, 用途碼: >> COG007, 背面標示: >> S000, 訂單背面顏色(五碼): >> BW73Z, 背面漆膜厚: >> NOM, 背面漆塗漆型式幾塗幾烤: >> 2, 鉻酸鹽: >> Z, 訂單厚度: >> 0.019, 訂單重: >> 40, 重量容許率(下限): >> 10, 重量容許率(上限): >> 10, 訂單寬度: >> 40.5, 鍍製方式: >> AC, 鋼捲內徑: >> 508, 鋼捲下限重: >> 2.5, 鋼捲上限重: >> 4.5, 壓花條件碼: >> -, 表面花紋: >> R, 綠色識別碼: >> -, 印刷輥號: >> -, 產品代碼: >> PPGL, 皮膜碼: >> -, 單位別: >> I, 油品種類: >> Z, 塗油量: >> Z, 包裝代碼: >> E0 , 保護膜碼: >> -, 客戶試片取樣型式: >> -, 調質碼: >> S, 套筒碼: >> P , 規格: >> A792SSGR33, 製造標準: >> ASTM, 表面處理劑種類: >> Z, 表面處理劑塗佈量: >> Z, 伸長率測試: >> N, 硬度測試碼: >> N, 抗拉強度測試: >> N, 降伏強度測試: >> N, 訂單正面顏色(五碼): >> SYT9P, 正面漆膜厚: >> 25, 正面漆塗漆型式幾塗幾烤: >> 2, 修邊碼: >> Y, 重量碼: >> AW, 鋼捲捲向: >> O, 鍍層碼: >> AZ50, 20250416 11:58:11 (25008) 用途碼: COG007 >> COG003, 20250421 15:12:01 (06023) 用途碼: COG003 >> COG007, | F:保證1/2 ASTM 厚度公差
PPGL | 2506EFE012/001 | 1. ASTM 鍍製方式為MIN 與"最終產品保證1/2 ASTM 厚度公差"不能共存 (OFP00216)-{.不符.} | 1. 製造標準為MS、ASTM或銷新加坡之訂單，若無技術指定優先用料，請優先使用國內料，勿使用ANFEN (OFP00406)-{.不符.} 2. ★提醒！MIN訂單先不要配安丰料★ (OFP00664)-{.不符.} | 1. ASTM 鍍製方式為MIN 與"最終產品保證1/2 ASTM 厚度公差"不能共存 (OFP00216)-{.不符.} 2. 鍍製方式為 MIN 或 TMI 時, 冷軋厚度公差 請改為 " 1/2 厚度公差" (OFP00265)-{.不符.} 3. 製造標準為MS、ASTM或銷新加坡之訂單，若無技術指定優先用料，請優先使用國內料，勿使用ANFEN (OFP00406)-{.不符.} 4. 【提醒】！本單為直立式包裝，嚴禁鍍鋅或烤漆後以STAGGER捲取 (OFP00451)-{.不符.} 5. ★提醒！MIN訂單先不要配安丰料★ (OFP00664)-{.不符.} 6. ※超耐候一系列用途要確認是否有英制公差需求，有英制公差需求時選配碼用ON027※ (OFP00680)-{.不符.} | 訂單:2506EFE012/001 CPL <生產備註> 事項如下 . 除HGI/ HGL 訂單邊緣不噴油. 其餘皆側緣噴油 (RMK00285) . 【美加訂單生產注意事項-CPL】1.客戶美加地區訂單實施修邊刀最大使用顆數上限(20顆) (RMK00717) . 【美加訂單生產注意事項-CPL】2.排程備註:注意修邊品質與毛邊 (RMK00717) . 【美加訂單生產注意事項-CPL】3.去毛邊輥的管制：兩側壓力均設定1.0 kg/cm2 (RMK00717) | 訂單:2506EFE012/001 CR1 <生產備註> 事項如下 . 【美加訂單生產注意事項-CR】1.兩側各加開一個spot cooling增加冷卻效果。 (RMK00717) . 【美加訂單生產注意事項-CR】2.發生毛邊時，請降速生產減輕毛邊程度，暫留討論後再處置。 (RMK00717) | 訂單:2506EFE012/001 CR2 <生產備註> 事項如下 . 【美加訂單生產注意事項-CR】1.兩側各加開一個spot cooling增加冷卻效果。 (RMK00717) . 【美加訂單生產注意事項-CR】2.發生毛邊時，請降速生產減輕毛邊程度，暫留討論後再處置。 (RMK00717) | 訂單:2506EFE012/001 CG1 <生產備註> 事項如下 . 【板形】 FLATNESS 板形≦12 I-UNIT（≦0.7％） (RMK-E_CHIN) . 鍍鋅表面不可有鋅痕、壓痕、凹陷、及刮傷 、應變痕等。 (RMK00054) . 鍍製方式 MIN 訂單. (RMK00073) . 鍍層 AZ150 (含) 以上 , 鋅花等級 C~E 目標D，避免鋅花晶界明顯後續造成烤漆點狀未塗漆。 (RMK00565) . MIN訂單為平均厚度放行，實測厚度NG時，如單位長度符合範圍，請放行 (RMK00585) . ★【弓形度】★該客戶有弓形度異常缺陷抱怨，請注意板型控制與未經整平區域要切除乾淨，且板型異常之鋼捲不得一級放行 (RMK00620) . 【美加訂單生產注意事項-CG1】副操確認完回控制室後，於生產排程鋼號旁簽名紀錄，以利後續追查(該排程生產完，排程單將保留)。 (RMK00717) . 【美加訂單生產注意事項-CG1】中央段副操每顆銲道出Pot時觀察銲道同時，確認Beaver Tail與鋼板接觸之Guide Roll羊毛氈狀況，並適時添加潤滑油(避免乾掉)。 (RMK00717) | 訂單:2506EFE012/001 CG2 <生產備註> 事項如下 . 【板形】 FLATNESS 板形≦12 I-UNIT（≦0.7％） (RMK-E_CHIN) . 鍍鋅表面不可有鋅痕、壓痕、凹陷、及刮傷 、應變痕等。 (RMK00054) . 鍍製方式 MIN 訂單. (RMK00073) . 鍍層 AZ150 (含) 以上 , 鋅花等級 C~E 目標D，避免鋅花晶界明顯後續造成烤漆點狀未塗漆。 (RMK00565) . MIN訂單為平均厚度放行，實測厚度NG時，如單位長度符合範圍，請放行 (RMK00585) . ★【弓形度】★該客戶有弓形度異常缺陷抱怨，請注意板型控制與未經整平區域要切除乾淨，且板型異常之鋼捲不得一級放行 (RMK00620) . 【美加訂單生產注意事項-CG2】1.使用SUB-NOZZLE (RMK00717) | 訂單:2506EFE012/001 CC1 <生產備註> 事項如下 . 【板形】 FLATNESS 板形≦12 I-UNIT（≦0.7％） (RMK-E_CHIN) . 正面面漆(20U)及正面總膜厚(25U)要求管制90%以上之膜厚,未達標準降級. (RMK00054) . 若背面面漆(20U)及背面總膜厚(25U)時要求管制90%以上之膜厚,未達標準降級 (RMK00054) . 面漆=18U(90%)~請購基準22U(110%),標準板總膜厚=5+20U(100%面漆). (RMK00054) . 30CM*全寬*留1塊給LAB及1塊給塗料商, (RMK00054) . 鍍製方式 MIN 訂單. (RMK00073) . 【捲取】注意！本單為直立式包裝。禁用STAGGER捲取送包裝！送RCL重處理例外。 (RMK00512) . MIN訂單為平均厚度放行，實測厚度NG時，如單位長度符合範圍，請放行 (RMK00585) . ★【弓形度】★該客戶有弓形度異常缺陷抱怨，請注意板型控制與未經整平區域要切除乾淨，且板型異常之鋼捲不得一級放行 (RMK00620) . 【美加訂單生產注意事項-CCP】1.請烤漆入口依照正背面漆鋼捲投向規定進行鋼捲投入。 (RMK00717) . 【美加訂單生產注意事項-CCP】2.烤漆入口依照鋼捲投向規定進行鋼捲投入。(CR1/CG1 CR2/CG2-->正向入料。CR1/CG2 CR2/CG1-->反向入料) (RMK00717) . 【美加訂單生產注意事項-CCP】3.此訂單背面漆一律採Nature塗裝，塗裝黏度設定40秒以上 (RMK00717) | 訂單:2506EFE012/001 CC2 <生產備註> 事項如下 . 【板形】 FLATNESS 板形≦12 I-UNIT（≦0.7％） (RMK-E_CHIN) . 正面面漆(20U)及正面總膜厚(25U)要求管制90%以上之膜厚,未達標準降級. (RMK00054) . 若背面面漆(20U)及背面總膜厚(25U)時要求管制90%以上之膜厚,未達標準降級 (RMK00054) . 面漆=18U(90%)~請購基準22U(110%),標準板總膜厚=5+20U(100%面漆). (RMK00054) . 30CM*全寬*留1塊給LAB及1塊給塗料商, (RMK00054) . 鍍製方式 MIN 訂單. (RMK00073) . 【捲取】注意！本單為直立式包裝。禁用STAGGER捲取送包裝！送RCL重處理例外。 (RMK00512) . MIN訂單為平均厚度放行，實測厚度NG時，如單位長度符合範圍，請放行 (RMK00585) . ★【弓形度】★該客戶有弓形度異常缺陷抱怨，請注意板型控制與未經整平區域要切除乾淨，且板型異常之鋼捲不得一級放行 (RMK00620) . 【美加訂單生產注意事項-CCP】1.請烤漆入口依照正背面漆鋼捲投向規定進行鋼捲投入。 (RMK00717) . 【美加訂單生產注意事項-CCP】2.烤漆入口依照鋼捲投向規定進行鋼捲投入。(CR1/CG1 CR2/CG2-->正向入料。CR1/CG2 CR2/CG1-->反向入料) (RMK00717) . 【美加訂單生產注意事項-CCP】3.此訂單背面漆一律採Nature塗裝，塗裝黏度設定40秒以上 (RMK00717) | 訂單:2506EFE012/001 RCL <生產備註> 事項如下 . 【捲取】注意！本單為直立式包裝。禁用STAGGER捲取送包裝！送RCL重處理例外。 (RMK00512) | 訂單:2506EFE012/001 CCPK 無 <生產備註> 事項 | 訂單:2506EFE012/001 CGQC <品檢備註> 事項如下 . 【板形】 FLATNESS 板形≦12 I-UNIT（≦0.7％） (RMK-E_CHIN) . 鍍層 AZ150 (含) 以上 , 鋅花等級 C~E 目標D，避免鋅花晶界明顯後續造成烤漆點狀未塗漆。 (RMK00565) . ★【弓形度】★該客戶有弓形度異常缺陷抱怨，請注意板型控制與未經整平區域要切除乾淨，且板型異常之鋼捲不得一級放行 (RMK00620) | 訂單:2506EFE012/001 CCQC <品檢備註> 事項如下 . 【板形】 FLATNESS 板形≦12 I-UNIT（≦0.7％） (RMK-E_CHIN) . 【捲取】注意！本單為直立式包裝。禁用STAGGER捲取送包裝！送RCL重處理例外。 (RMK00512) . ★【弓形度】★該客戶有弓形度異常缺陷抱怨，請注意板型控制與未經整平區域要切除乾淨，且板型異常之鋼捲不得一級放行 (RMK00620) | 訂單:2506EFE012/001 TOL 無 <生產備註> 事項 | 【板形】 FLATNESS 板形≦12 I-UNIT（≦0.7％）^^/CG1/CG2/CC1/CC2/CGQC/CCQC/^^ <<.E_CHIN 2025/04/22 11:57.>> | 訂單 2506EFE012/001 修改記錄如下: 20250416 14:13:20 (25010) 退火碼: >> H2, 用途碼: >> COG007, 背面標示: >> S000, 訂單背面顏色(五碼): >> BW57Y, 背面漆膜厚: >> 12.5, 背面漆塗漆型式幾塗幾烤: >> 2, 鉻酸鹽: >> Z, 訂單厚度: >> 0.0142, 訂單重: >> 80, 重量容許率(下限): >> 10, 重量容許率(上限): >> 10, 訂單寬度: >> 40.875, 鍍製方式: >> MIN, 鋼捲內徑: >> 508, 鋼捲下限重: >> 3, 鋼捲上限重: >> 4.5, 壓花條件碼: >> -, 表面花紋: >> R, 綠色識別碼: >> -, 印刷輥號: >> -, 產品代碼: >> PPGL, 皮膜碼: >> -, 單位別: >> I, 油品種類: >> Z, 塗油量: >> Z, 包裝代碼: >> E0 , 保護膜碼: >> -, 客戶試片取樣型式: >> -, 調質碼: >> S, 套筒碼: >> P , 規格: >> A792SSGR80, 製造標準: >> ASTM, 表面處理劑種類: >> Z, 表面處理劑塗佈量: >> Z, 伸長率測試: >> N, 硬度測試碼: >> N, 抗拉強度測試: >> N, 降伏強度測試: >> N, 厚度變異: >> 0, 訂單正面顏色(五碼): >> SBG8P, 正面漆膜厚: >> 25, 正面漆塗漆型式幾塗幾烤: >> 2, 修邊碼: >> Y, 重量碼: >> AW, 鋼捲捲向: >> O, 鍍層碼: >> AZ50, | *:
PPGL | 2506EFE012/002 | 1. ASTM 鍍製方式為MIN 與"最終產品保證1/2 ASTM 厚度公差"不能共存 (OFP00216)-{.不符.} | 1. 製造標準為MS、ASTM或銷新加坡之訂單，若無技術指定優先用料，請優先使用國內料，勿使用ANFEN (OFP00406)-{.不符.} 2. ★提醒！MIN訂單先不要配安丰料★ (OFP00664)-{.不符.} | 1. ASTM 鍍製方式為MIN 與"最終產品保證1/2 ASTM 厚度公差"不能共存 (OFP00216)-{.不符.} 2. 鍍製方式為 MIN 或 TMI 時, 冷軋厚度公差 請改為 " 1/2 厚度公差" (OFP00265)-{.不符.} 3. 製造標準為MS、ASTM或銷新加坡之訂單，若無技術指定優先用料，請優先使用國內料，勿使用ANFEN (OFP00406)-{.不符.} 4. 【提醒】！本單為直立式包裝，嚴禁鍍鋅或烤漆後以STAGGER捲取 (OFP00451)-{.不符.} 5. ★提醒！MIN訂單先不要配安丰料★ (OFP00664)-{.不符.} 6. ※超耐候一系列用途要確認是否有英制公差需求，有英制公差需求時選配碼用ON027※ (OFP00680)-{.不符.} | 訂單:2506EFE012/002 CPL <生產備註> 事項如下 . 除HGI/ HGL 訂單邊緣不噴油. 其餘皆側緣噴油 (RMK00285) . 【美加訂單生產注意事項-CPL】1.客戶美加地區訂單實施修邊刀最大使用顆數上限(20顆) (RMK00717) . 【美加訂單生產注意事項-CPL】2.排程備註:注意修邊品質與毛邊 (RMK00717) . 【美加訂單生產注意事項-CPL】3.去毛邊輥的管制：兩側壓力均設定1.0 kg/cm2 (RMK00717) | 訂單:2506EFE012/002 CR1 <生產備註> 事項如下 . 【美加訂單生產注意事項-CR】1.兩側各加開一個spot cooling增加冷卻效果。 (RMK00717) . 【美加訂單生產注意事項-CR】2.發生毛邊時，請降速生產減輕毛邊程度，暫留討論後再處置。 (RMK00717) | 訂單:2506EFE012/002 CR2 <生產備註> 事項如下 . 【美加訂單生產注意事項-CR】1.兩側各加開一個spot cooling增加冷卻效果。 (RMK00717) . 【美加訂單生產注意事項-CR】2.發生毛邊時，請降速生產減輕毛邊程度，暫留討論後再處置。 (RMK00717) | 訂單:2506EFE012/002 CG1 <生產備註> 事項如下 . 鍍鋅表面不可有鋅痕、壓痕、凹陷、及刮傷 、應變痕等。 (RMK00054) . 鍍製方式 MIN 訂單. (RMK00073) . 鍍層 AZ150 (含) 以上 , 鋅花等級 C~E 目標D，避免鋅花晶界明顯後續造成烤漆點狀未塗漆。 (RMK00565) . MIN訂單為平均厚度放行，實測厚度NG時，如單位長度符合範圍，請放行 (RMK00585) . ★【弓形度】★該客戶有弓形度異常缺陷抱怨，請注意板型控制與未經整平區域要切除乾淨，且板型異常之鋼捲不得一級放行 (RMK00620) . 【美加訂單生產注意事項-CG1】副操確認完回控制室後，於生產排程鋼號旁簽名紀錄，以利後續追查(該排程生產完，排程單將保留)。 (RMK00717) . 【美加訂單生產注意事項-CG1】中央段副操每顆銲道出Pot時觀察銲道同時，確認Beaver Tail與鋼板接觸之Guide Roll羊毛氈狀況，並適時添加潤滑油(避免乾掉)。 (RMK00717) | 訂單:2506EFE012/002 CG2 <生產備註> 事項如下 . 鍍鋅表面不可有鋅痕、壓痕、凹陷、及刮傷 、應變痕等。 (RMK00054) . 鍍製方式 MIN 訂單. (RMK00073) . 鍍層 AZ150 (含) 以上 , 鋅花等級 C~E 目標D，避免鋅花晶界明顯後續造成烤漆點狀未塗漆。 (RMK00565) . MIN訂單為平均厚度放行，實測厚度NG時，如單位長度符合範圍，請放行 (RMK00585) . ★【弓形度】★該客戶有弓形度異常缺陷抱怨，請注意板型控制與未經整平區域要切除乾淨，且板型異常之鋼捲不得一級放行 (RMK00620) . 【美加訂單生產注意事項-CG2】1.使用SUB-NOZZLE (RMK00717) | 訂單:2506EFE012/002 CC1 <生產備註> 事項如下 . 正面面漆(20U)及正面總膜厚(25U)要求管制90%以上之膜厚,未達標準降級. (RMK00054) . 若背面面漆(20U)及背面總膜厚(25U)時要求管制90%以上之膜厚,未達標準降級 (RMK00054) . 面漆=18U(90%)~請購基準22U(110%),標準板總膜厚=5+20U(100%面漆). (RMK00054) . 30CM*全寬*留1塊給LAB及1塊給塗料商, (RMK00054) . 鍍製方式 MIN 訂單. (RMK00073) . 【捲取】注意！本單為直立式包裝。禁用STAGGER捲取送包裝！送RCL重處理例外。 (RMK00512) . MIN訂單為平均厚度放行，實測厚度NG時，如單位長度符合範圍，請放行 (RMK00585) . ★【弓形度】★該客戶有弓形度異常缺陷抱怨，請注意板型控制與未經整平區域要切除乾淨，且板型異常之鋼捲不得一級放行 (RMK00620) . 【美加訂單生產注意事項-CCP】1.請烤漆入口依照正背面漆鋼捲投向規定進行鋼捲投入。 (RMK00717) . 【美加訂單生產注意事項-CCP】2.烤漆入口依照鋼捲投向規定進行鋼捲投入。(CR1/CG1 CR2/CG2-->正向入料。CR1/CG2 CR2/CG1-->反向入料) (RMK00717) . 【美加訂單生產注意事項-CCP】3.此訂單背面漆一律採Nature塗裝，塗裝黏度設定40秒以上 (RMK00717) | 訂單:2506EFE012/002 CC2 <生產備註> 事項如下 . 正面面漆(20U)及正面總膜厚(25U)要求管制90%以上之膜厚,未達標準降級. (RMK00054) . 若背面面漆(20U)及背面總膜厚(25U)時要求管制90%以上之膜厚,未達標準降級 (RMK00054) . 面漆=18U(90%)~請購基準22U(110%),標準板總膜厚=5+20U(100%面漆). (RMK00054) . 30CM*全寬*留1塊給LAB及1塊給塗料商, (RMK00054) . 鍍製方式 MIN 訂單. (RMK00073) . 【捲取】注意！本單為直立式包裝。禁用STAGGER捲取送包裝！送RCL重處理例外。 (RMK00512) . MIN訂單為平均厚度放行，實測厚度NG時，如單位長度符合範圍，請放行 (RMK00585) . ★【弓形度】★該客戶有弓形度異常缺陷抱怨，請注意板型控制與未經整平區域要切除乾淨，且板型異常之鋼捲不得一級放行 (RMK00620) . 【美加訂單生產注意事項-CCP】1.請烤漆入口依照正背面漆鋼捲投向規定進行鋼捲投入。 (RMK00717) . 【美加訂單生產注意事項-CCP】2.烤漆入口依照鋼捲投向規定進行鋼捲投入。(CR1/CG1 CR2/CG2-->正向入料。CR1/CG2 CR2/CG1-->反向入料) (RMK00717) . 【美加訂單生產注意事項-CCP】3.此訂單背面漆一律採Nature塗裝，塗裝黏度設定40秒以上 (RMK00717) | 訂單:2506EFE012/002 RCL <生產備註> 事項如下 . 【捲取】注意！本單為直立式包裝。禁用STAGGER捲取送包裝！送RCL重處理例外。 (RMK00512) | 訂單:2506EFE012/002 CCPK 無 <生產備註> 事項 | 訂單:2506EFE012/002 CGQC <品檢備註> 事項如下 . 鍍層 AZ150 (含) 以上 , 鋅花等級 C~E 目標D，避免鋅花晶界明顯後續造成烤漆點狀未塗漆。 (RMK00565) . ★【弓形度】★該客戶有弓形度異常缺陷抱怨，請注意板型控制與未經整平區域要切除乾淨，且板型異常之鋼捲不得一級放行 (RMK00620) | 訂單:2506EFE012/002 CCQC <品檢備註> 事項如下 . 【捲取】注意！本單為直立式包裝。禁用STAGGER捲取送包裝！送RCL重處理例外。 (RMK00512) . ★【弓形度】★該客戶有弓形度異常缺陷抱怨，請注意板型控制與未經整平區域要切除乾淨，且板型異常之鋼捲不得一級放行 (RMK00620) | 訂單:2506EFE012/002 TOL 無 <生產備註> 事項 |  | 訂單 2506EFE012/002 修改記錄如下: 20250418 09:59:04 (25010) 退火碼: >> H2, 用途碼: >> COG007, 背面標示: >> S000, 訂單背面顏色(五碼): >> BW57Y, 背面漆膜厚: >> 12.5, 背面漆塗漆型式幾塗幾烤: >> 2, 鉻酸鹽: >> Z, 訂單厚度: >> 0.0142, 訂單重: >> 80, 重量容許率(下限): >> 10, 重量容許率(上限): >> 10, 訂單寬度: >> 40.875, 鍍製方式: >> MIN, 鋼捲內徑: >> 508, 鋼捲下限重: >> 3, 鋼捲上限重: >> 4.5, 壓花條件碼: >> -, 表面花紋: >> R, 綠色識別碼: >> -, 印刷輥號: >> -, 產品代碼: >> PPGL, 皮膜碼: >> -, 單位別: >> I, 油品種類: >> Z, 塗油量: >> Z, 包裝代碼: >> E0 , 保護膜碼: >> -, 客戶試片取樣數量: >> 0, 客戶試片取樣型式: >> -, 調質碼: >> S, 套筒碼: >> P , 規格: >> A792SSGR80, 製造標準: >> ASTM, 表面處理劑種類: >> Z, 表面處理劑塗佈量: >> Z, 伸長率測試: >> N, 硬度測試碼: >> N, 抗拉強度測試: >> N, 降伏強度測試: >> N, 厚度變異: >> 0, 訂單正面顏色(五碼): >> SGT7P, 正面漆膜厚: >> 25, 正面漆塗漆型式幾塗幾烤: >> 2, 修邊碼: >> Y, 重量碼: >> AW, 鋼捲捲向: >> O, 鍍層碼: >> AZ50, | *:
PPGL | 2506EFE014/001 |  | 1. 製造標準為MS、ASTM或銷新加坡之訂單，若無技術指定優先用料，請優先使用國內料，勿使用ANFEN (OFP00406)-{.不符.} | 1. 確認訂單是否：英制+要求寬度公差（參考165EFE045 ）--->底材必須特設定 (OFP00258)-{.不符.} 2. 製造標準為MS、ASTM或銷新加坡之訂單，若無技術指定優先用料，請優先使用國內料，勿使用ANFEN (OFP00406)-{.不符.} 3. 【提醒】！本單為直立式包裝，嚴禁鍍鋅或烤漆後以STAGGER捲取 (OFP00451)-{.不符.} 4. ※超耐候一系列用途要確認是否有英制公差需求，有英制公差需求時選配碼用ON027※ (OFP00680)-{.不符.} 5. 此經銷商有簽訂1/2厚度公差保證(無厚度變異),請調整冷軋與鍍鋅厚度公差管制範圍. 保證 ASTM 厚度公差 (OFP00180)-{.不符.} | 訂單:2506EFE014/001 CPL <生產備註> 事項如下 . 除HGI/ HGL 訂單邊緣不噴油. 其餘皆側緣噴油 (RMK00285) . 【美加訂單生產注意事項-CPL】1.客戶美加地區訂單實施修邊刀最大使用顆數上限(20顆) (RMK00717) . 【美加訂單生產注意事項-CPL】2.排程備註:注意修邊品質與毛邊 (RMK00717) . 【美加訂單生產注意事項-CPL】3.去毛邊輥的管制：兩側壓力均設定1.0 kg/cm2 (RMK00717) | 訂單:2506EFE014/001 CR1 <生產備註> 事項如下 . 【美加訂單生產注意事項-CR】1.兩側各加開一個spot cooling增加冷卻效果。 (RMK00717) . 【美加訂單生產注意事項-CR】2.發生毛邊時，請降速生產減輕毛邊程度，暫留討論後再處置。 (RMK00717) | 訂單:2506EFE014/001 CR2 <生產備註> 事項如下 . 【美加訂單生產注意事項-CR】1.兩側各加開一個spot cooling增加冷卻效果。 (RMK00717) . 【美加訂單生產注意事項-CR】2.發生毛邊時，請降速生產減輕毛邊程度，暫留討論後再處置。 (RMK00717) | 訂單:2506EFE014/001 CG1 <生產備註> 事項如下 . 鍍鋅表面不可有鋅痕、壓痕、凹陷、及刮傷 、應變痕等。 (RMK00054) . 鍍層 AZ150 (含) 以上 , 鋅花等級 C~E 目標D，避免鋅花晶界明顯後續造成烤漆點狀未塗漆。 (RMK00565) . 【美加訂單生產注意事項-CG1】副操確認完回控制室後，於生產排程鋼號旁簽名紀錄，以利後續追查(該排程生產完，排程單將保留)。 (RMK00717) . 【美加訂單生產注意事項-CG1】中央段副操每顆銲道出Pot時觀察銲道同時，確認Beaver Tail與鋼板接觸之Guide Roll羊毛氈狀況，並適時添加潤滑油(避免乾掉)。 (RMK00717) | 訂單:2506EFE014/001 CG2 <生產備註> 事項如下 . 鍍鋅表面不可有鋅痕、壓痕、凹陷、及刮傷 、應變痕等。 (RMK00054) . 鍍層 AZ150 (含) 以上 , 鋅花等級 C~E 目標D，避免鋅花晶界明顯後續造成烤漆點狀未塗漆。 (RMK00565) . 【美加訂單生產注意事項-CG2】1.使用SUB-NOZZLE (RMK00717) | 訂單:2506EFE014/001 CC1 <生產備註> 事項如下 . 正面面漆(20U)及正面總膜厚(25U)要求管制90%以上之膜厚,未達標準降級. (RMK00054) . 若背面面漆(20U)及背面總膜厚(25U)時要求管制90%以上之膜厚,未達標準降級 (RMK00054) . 面漆=18U(90%)~請購基準22U(110%),標準板總膜厚=5+20U(100%面漆). (RMK00054) . 30CM*全寬*留1塊給LAB及1塊給塗料商, (RMK00054) . 【捲取】注意！本單為直立式包裝。禁用STAGGER捲取送包裝！送RCL重處理例外。 (RMK00512) . 【美加訂單生產注意事項-CCP】1.請烤漆入口依照正背面漆鋼捲投向規定進行鋼捲投入。 (RMK00717) . 【美加訂單生產注意事項-CCP】2.烤漆入口依照鋼捲投向規定進行鋼捲投入。(CR1/CG1 CR2/CG2-->正向入料。CR1/CG2 CR2/CG1-->反向入料) (RMK00717) . 【美加訂單生產注意事項-CCP】3.此訂單背面漆一律採Nature塗裝，塗裝黏度設定40秒以上 (RMK00717) | 訂單:2506EFE014/001 CC2 <生產備註> 事項如下 . 正面面漆(20U)及正面總膜厚(25U)要求管制90%以上之膜厚,未達標準降級. (RMK00054) . 若背面面漆(20U)及背面總膜厚(25U)時要求管制90%以上之膜厚,未達標準降級 (RMK00054) . 面漆=18U(90%)~請購基準22U(110%),標準板總膜厚=5+20U(100%面漆). (RMK00054) . 30CM*全寬*留1塊給LAB及1塊給塗料商, (RMK00054) . 【捲取】注意！本單為直立式包裝。禁用STAGGER捲取送包裝！送RCL重處理例外。 (RMK00512) . 【美加訂單生產注意事項-CCP】1.請烤漆入口依照正背面漆鋼捲投向規定進行鋼捲投入。 (RMK00717) . 【美加訂單生產注意事項-CCP】2.烤漆入口依照鋼捲投向規定進行鋼捲投入。(CR1/CG1 CR2/CG2-->正向入料。CR1/CG2 CR2/CG1-->反向入料) (RMK00717) . 【美加訂單生產注意事項-CCP】3.此訂單背面漆一律採Nature塗裝，塗裝黏度設定40秒以上 (RMK00717) | 訂單:2506EFE014/001 RCL <生產備註> 事項如下 . 【捲取】注意！本單為直立式包裝。禁用STAGGER捲取送包裝！送RCL重處理例外。 (RMK00512) | 訂單:2506EFE014/001 CCPK 無 <生產備註> 事項 | 訂單:2506EFE014/001 CGQC <品檢備註> 事項如下 . 鍍層 AZ150 (含) 以上 , 鋅花等級 C~E 目標D，避免鋅花晶界明顯後續造成烤漆點狀未塗漆。 (RMK00565) | 訂單:2506EFE014/001 CCQC <品檢備註> 事項如下 . 【捲取】注意！本單為直立式包裝。禁用STAGGER捲取送包裝！送RCL重處理例外。 (RMK00512) | 訂單:2506EFE014/001 TOL 無 <生產備註> 事項 |  | 訂單 2506EFE014/001 修改記錄如下: 20250418 11:19:04 (25008) 退火碼: >> H2, 用途碼: >> COG003, 背面標示: >> S000, 訂單背面顏色(五碼): >> BW4CY, 背面漆膜厚: >> 12.5, 背面漆塗漆型式幾塗幾烤: >> 2, 鉻酸鹽: >> Z, 訂單厚度: >> 0.0142, 訂單重: >> 20, 重量容許率(下限): >> 10, 重量容許率(上限): >> 10, 訂單寬度: >> 40.875, 鍍製方式: >> AC, 鋼捲內徑: >> 508, 鋼捲下限重: >> 2.73, 鋼捲上限重: >> 4.54, 壓花條件碼: >> -, 表面花紋: >> R, 綠色識別碼: >> -, 印刷輥號: >> -, 產品代碼: >> PPGL, 皮膜碼: >> -, 單位別: >> I, 油品種類: >> Z, 塗油量: >> Z, 包裝代碼: >> E0 , 保護膜碼: >> -, 客戶試片取樣型式: >> -, 調質碼: >> S, 套筒碼: >> P , 規格: >> A792SSGR80, 製造標準: >> ASTM, 表面處理劑種類: >> Z, 表面處理劑塗佈量: >> Z, 伸長率測試: >> N, 硬度測試碼: >> N, 抗拉強度測試: >> N, 降伏強度測試: >> N, 訂單正面顏色(五碼): >> SCG3Z, 正面漆膜厚: >> 25, 正面漆塗漆型式幾塗幾烤: >> 2, 修邊碼: >> Y, 重量碼: >> AW, 鋼捲捲向: >> O, 鍍層碼: >> AZ50, | F:保證1/2 ASTM 厚度公差 | [訂單訊息通知] 2025/04/28 2:00:32 PM 訂單訊息通知 (秦大維 >> 通知 >> Hebe Liu) 訂單訊息 : 1.客戶有簽1/2 厚度公差（=±0.02 mm），最終產品單位長度為 1.793~2.022 lb/ft。因此訂單備註 AIMING 1.9~1.95 LB/FT TDCC 不予以任何形式承諾 2.SOP 備註中：FLATNESS : AIMING 1.9~1.95 LB/FT---->FLATNESS是什麼意思？
PPGL | 2506EFE014/002 |  | 1. 製造標準為MS、ASTM或銷新加坡之訂單，若無技術指定優先用料，請優先使用國內料，勿使用ANFEN (OFP00406)-{.不符.} | 1. 確認訂單是否：英制+要求寬度公差（參考165EFE045 ）--->底材必須特設定 (OFP00258)-{.不符.} 2. 製造標準為MS、ASTM或銷新加坡之訂單，若無技術指定優先用料，請優先使用國內料，勿使用ANFEN (OFP00406)-{.不符.} 3. 【提醒】！本單為直立式包裝，嚴禁鍍鋅或烤漆後以STAGGER捲取 (OFP00451)-{.不符.} 4. ※超耐候一系列用途要確認是否有英制公差需求，有英制公差需求時選配碼用ON027※ (OFP00680)-{.不符.} 5. 此經銷商有簽訂1/2厚度公差保證(無厚度變異),請調整冷軋與鍍鋅厚度公差管制範圍. 保證 ASTM 厚度公差 (OFP00180)-{.不符.} | 訂單:2506EFE014/002 CPL <生產備註> 事項如下 . 除HGI/ HGL 訂單邊緣不噴油. 其餘皆側緣噴油 (RMK00285) . 【美加訂單生產注意事項-CPL】1.客戶美加地區訂單實施修邊刀最大使用顆數上限(20顆) (RMK00717) . 【美加訂單生產注意事項-CPL】2.排程備註:注意修邊品質與毛邊 (RMK00717) . 【美加訂單生產注意事項-CPL】3.去毛邊輥的管制：兩側壓力均設定1.0 kg/cm2 (RMK00717) | 訂單:2506EFE014/002 CR1 <生產備註> 事項如下 . 【美加訂單生產注意事項-CR】1.兩側各加開一個spot cooling增加冷卻效果。 (RMK00717) . 【美加訂單生產注意事項-CR】2.發生毛邊時，請降速生產減輕毛邊程度，暫留討論後再處置。 (RMK00717) | 訂單:2506EFE014/002 CR2 <生產備註> 事項如下 . 【美加訂單生產注意事項-CR】1.兩側各加開一個spot cooling增加冷卻效果。 (RMK00717) . 【美加訂單生產注意事項-CR】2.發生毛邊時，請降速生產減輕毛邊程度，暫留討論後再處置。 (RMK00717) | 訂單:2506EFE014/002 CG1 <生產備註> 事項如下 . 鍍鋅表面不可有鋅痕、壓痕、凹陷、及刮傷 、應變痕等。 (RMK00054) . 鍍層 AZ150 (含) 以上 , 鋅花等級 C~E 目標D，避免鋅花晶界明顯後續造成烤漆點狀未塗漆。 (RMK00565) . 【美加訂單生產注意事項-CG1】副操確認完回控制室後，於生產排程鋼號旁簽名紀錄，以利後續追查(該排程生產完，排程單將保留)。 (RMK00717) . 【美加訂單生產注意事項-CG1】中央段副操每顆銲道出Pot時觀察銲道同時，確認Beaver Tail與鋼板接觸之Guide Roll羊毛氈狀況，並適時添加潤滑油(避免乾掉)。 (RMK00717) | 訂單:2506EFE014/002 CG2 <生產備註> 事項如下 . 鍍鋅表面不可有鋅痕、壓痕、凹陷、及刮傷 、應變痕等。 (RMK00054) . 鍍層 AZ150 (含) 以上 , 鋅花等級 C~E 目標D，避免鋅花晶界明顯後續造成烤漆點狀未塗漆。 (RMK00565) . 【美加訂單生產注意事項-CG2】1.使用SUB-NOZZLE (RMK00717) | 訂單:2506EFE014/002 CC1 <生產備註> 事項如下 . 正面面漆(20U)及正面總膜厚(25U)要求管制90%以上之膜厚,未達標準降級. (RMK00054) . 若背面面漆(20U)及背面總膜厚(25U)時要求管制90%以上之膜厚,未達標準降級 (RMK00054) . 面漆=18U(90%)~請購基準22U(110%),標準板總膜厚=5+20U(100%面漆). (RMK00054) . 30CM*全寬*留1塊給LAB及1塊給塗料商, (RMK00054) . 【捲取】注意！本單為直立式包裝。禁用STAGGER捲取送包裝！送RCL重處理例外。 (RMK00512) . 【美加訂單生產注意事項-CCP】1.請烤漆入口依照正背面漆鋼捲投向規定進行鋼捲投入。 (RMK00717) . 【美加訂單生產注意事項-CCP】2.烤漆入口依照鋼捲投向規定進行鋼捲投入。(CR1/CG1 CR2/CG2-->正向入料。CR1/CG2 CR2/CG1-->反向入料) (RMK00717) . 【美加訂單生產注意事項-CCP】3.此訂單背面漆一律採Nature塗裝，塗裝黏度設定40秒以上 (RMK00717) | 訂單:2506EFE014/002 CC2 <生產備註> 事項如下 . 正面面漆(20U)及正面總膜厚(25U)要求管制90%以上之膜厚,未達標準降級. (RMK00054) . 若背面面漆(20U)及背面總膜厚(25U)時要求管制90%以上之膜厚,未達標準降級 (RMK00054) . 面漆=18U(90%)~請購基準22U(110%),標準板總膜厚=5+20U(100%面漆). (RMK00054) . 30CM*全寬*留1塊給LAB及1塊給塗料商, (RMK00054) . 【捲取】注意！本單為直立式包裝。禁用STAGGER捲取送包裝！送RCL重處理例外。 (RMK00512) . 【美加訂單生產注意事項-CCP】1.請烤漆入口依照正背面漆鋼捲投向規定進行鋼捲投入。 (RMK00717) . 【美加訂單生產注意事項-CCP】2.烤漆入口依照鋼捲投向規定進行鋼捲投入。(CR1/CG1 CR2/CG2-->正向入料。CR1/CG2 CR2/CG1-->反向入料) (RMK00717) . 【美加訂單生產注意事項-CCP】3.此訂單背面漆一律採Nature塗裝，塗裝黏度設定40秒以上 (RMK00717) | 訂單:2506EFE014/002 RCL <生產備註> 事項如下 . 【捲取】注意！本單為直立式包裝。禁用STAGGER捲取送包裝！送RCL重處理例外。 (RMK00512) | 訂單:2506EFE014/002 CCPK 無 <生產備註> 事項 | 訂單:2506EFE014/002 CGQC <品檢備註> 事項如下 . 鍍層 AZ150 (含) 以上 , 鋅花等級 C~E 目標D，避免鋅花晶界明顯後續造成烤漆點狀未塗漆。 (RMK00565) | 訂單:2506EFE014/002 CCQC <品檢備註> 事項如下 . 【捲取】注意！本單為直立式包裝。禁用STAGGER捲取送包裝！送RCL重處理例外。 (RMK00512) | 訂單:2506EFE014/002 TOL 無 <生產備註> 事項 |  | 訂單 2506EFE014/002 修改記錄如下: 20250418 14:45:37 (25008) 退火碼: >> H2, 用途碼: >> COG003, 背面標示: >> S000, 訂單背面顏色(五碼): >> BW4CY, 背面漆膜厚: >> 12.5, 背面漆塗漆型式幾塗幾烤: >> 2, 鉻酸鹽: >> Z, 訂單厚度: >> 0.0142, 訂單重: >> 20, 重量容許率(下限): >> 10, 重量容許率(上限): >> 10, 訂單寬度: >> 40.875, 鍍製方式: >> AC, 鋼捲內徑: >> 508, 鋼捲下限重: >> 2.73, 鋼捲上限重: >> 4.54, 壓花條件碼: >> -, 表面花紋: >> R, 綠色識別碼: >> -, 印刷輥號: >> -, 產品代碼: >> PPGL, 皮膜碼: >> -, 單位別: >> I, 油品種類: >> Z, 塗油量: >> Z, 包裝代碼: >> E0 , 保護膜碼: >> -, 客戶試片取樣數量: >> 0, 客戶試片取樣型式: >> -, 調質碼: >> S, 套筒碼: >> P , 規格: >> A792SSGR80, 製造標準: >> ASTM, 表面處理劑種類: >> Z, 表面處理劑塗佈量: >> Z, 伸長率測試: >> N, 硬度測試碼: >> N, 抗拉強度測試: >> N, 降伏強度測試: >> N, 厚度變異: >> 0, 訂單正面顏色(五碼): >> SGG8P, 正面漆膜厚: >> 25, 正面漆塗漆型式幾塗幾烤: >> 2, 修邊碼: >> Y, 重量碼: >> AW, 鋼捲捲向: >> O, 鍍層碼: >> AZ50, 20250418 15:09:35 (25008) 用途碼: COG003 >> COG007, | F:保證1/2 ASTM 厚度公差 | [訂單訊息通知] 2025/04/28 2:00:32 PM 訂單訊息通知 (秦大維 >> 通知 >> Hebe Liu) 訂單訊息 : 1.客戶有簽1/2 厚度公差（=±0.02 mm），最終產品單位長度為 1.793~2.022 lb/ft。因此訂單備註 AIMING 1.9~1.95 LB/FT TDCC 不予以任何形式承諾 2.SOP 備註中：FLATNESS : AIMING 1.9~1.95 LB/FT---->FLATNESS是什麼意思？
PPGL | 2506EFE014/003 |  | 1. 製造標準為MS、ASTM或銷新加坡之訂單，若無技術指定優先用料，請優先使用國內料，勿使用ANFEN (OFP00406)-{.不符.} | 1. 確認訂單是否：英制+要求寬度公差（參考165EFE045 ）--->底材必須特設定 (OFP00258)-{.不符.} 2. 製造標準為MS、ASTM或銷新加坡之訂單，若無技術指定優先用料，請優先使用國內料，勿使用ANFEN (OFP00406)-{.不符.} 3. 【提醒】！本單為直立式包裝，嚴禁鍍鋅或烤漆後以STAGGER捲取 (OFP00451)-{.不符.} 4. ※超耐候一系列用途要確認是否有英制公差需求，有英制公差需求時選配碼用ON027※ (OFP00680)-{.不符.} 5. 此經銷商有簽訂1/2厚度公差保證(無厚度變異),請調整冷軋與鍍鋅厚度公差管制範圍. 保證 ASTM 厚度公差 (OFP00180)-{.不符.} | 訂單:2506EFE014/003 CPL <生產備註> 事項如下 . 除HGI/ HGL 訂單邊緣不噴油. 其餘皆側緣噴油 (RMK00285) . 【美加訂單生產注意事項-CPL】1.客戶美加地區訂單實施修邊刀最大使用顆數上限(20顆) (RMK00717) . 【美加訂單生產注意事項-CPL】2.排程備註:注意修邊品質與毛邊 (RMK00717) . 【美加訂單生產注意事項-CPL】3.去毛邊輥的管制：兩側壓力均設定1.0 kg/cm2 (RMK00717) | 訂單:2506EFE014/003 CR1 <生產備註> 事項如下 . 【美加訂單生產注意事項-CR】1.兩側各加開一個spot cooling增加冷卻效果。 (RMK00717) . 【美加訂單生產注意事項-CR】2.發生毛邊時，請降速生產減輕毛邊程度，暫留討論後再處置。 (RMK00717) | 訂單:2506EFE014/003 CR2 <生產備註> 事項如下 . 【美加訂單生產注意事項-CR】1.兩側各加開一個spot cooling增加冷卻效果。 (RMK00717) . 【美加訂單生產注意事項-CR】2.發生毛邊時，請降速生產減輕毛邊程度，暫留討論後再處置。 (RMK00717) | 訂單:2506EFE014/003 CG1 <生產備註> 事項如下 . 鍍鋅表面不可有鋅痕、壓痕、凹陷、及刮傷 、應變痕等。 (RMK00054) . 鍍層 AZ150 (含) 以上 , 鋅花等級 C~E 目標D，避免鋅花晶界明顯後續造成烤漆點狀未塗漆。 (RMK00565) . 【美加訂單生產注意事項-CG1】副操確認完回控制室後，於生產排程鋼號旁簽名紀錄，以利後續追查(該排程生產完，排程單將保留)。 (RMK00717) . 【美加訂單生產注意事項-CG1】中央段副操每顆銲道出Pot時觀察銲道同時，確認Beaver Tail與鋼板接觸之Guide Roll羊毛氈狀況，並適時添加潤滑油(避免乾掉)。 (RMK00717) | 訂單:2506EFE014/003 CG2 <生產備註> 事項如下 . 鍍鋅表面不可有鋅痕、壓痕、凹陷、及刮傷 、應變痕等。 (RMK00054) . 鍍層 AZ150 (含) 以上 , 鋅花等級 C~E 目標D，避免鋅花晶界明顯後續造成烤漆點狀未塗漆。 (RMK00565) . 【美加訂單生產注意事項-CG2】1.使用SUB-NOZZLE (RMK00717) | 訂單:2506EFE014/003 CC1 <生產備註> 事項如下 . 正面面漆(20U)及正面總膜厚(25U)要求管制90%以上之膜厚,未達標準降級. (RMK00054) . 若背面面漆(20U)及背面總膜厚(25U)時要求管制90%以上之膜厚,未達標準降級 (RMK00054) . 面漆=18U(90%)~請購基準22U(110%),標準板總膜厚=5+20U(100%面漆). (RMK00054) . 30CM*全寬*留1塊給LAB及1塊給塗料商, (RMK00054) . 【捲取】注意！本單為直立式包裝。禁用STAGGER捲取送包裝！送RCL重處理例外。 (RMK00512) . 【美加訂單生產注意事項-CCP】1.請烤漆入口依照正背面漆鋼捲投向規定進行鋼捲投入。 (RMK00717) . 【美加訂單生產注意事項-CCP】2.烤漆入口依照鋼捲投向規定進行鋼捲投入。(CR1/CG1 CR2/CG2-->正向入料。CR1/CG2 CR2/CG1-->反向入料) (RMK00717) . 【美加訂單生產注意事項-CCP】3.此訂單背面漆一律採Nature塗裝，塗裝黏度設定40秒以上 (RMK00717) | 訂單:2506EFE014/003 CC2 <生產備註> 事項如下 . 正面面漆(20U)及正面總膜厚(25U)要求管制90%以上之膜厚,未達標準降級. (RMK00054) . 若背面面漆(20U)及背面總膜厚(25U)時要求管制90%以上之膜厚,未達標準降級 (RMK00054) . 面漆=18U(90%)~請購基準22U(110%),標準板總膜厚=5+20U(100%面漆). (RMK00054) . 30CM*全寬*留1塊給LAB及1塊給塗料商, (RMK00054) . 【捲取】注意！本單為直立式包裝。禁用STAGGER捲取送包裝！送RCL重處理例外。 (RMK00512) . 【美加訂單生產注意事項-CCP】1.請烤漆入口依照正背面漆鋼捲投向規定進行鋼捲投入。 (RMK00717) . 【美加訂單生產注意事項-CCP】2.烤漆入口依照鋼捲投向規定進行鋼捲投入。(CR1/CG1 CR2/CG2-->正向入料。CR1/CG2 CR2/CG1-->反向入料) (RMK00717) . 【美加訂單生產注意事項-CCP】3.此訂單背面漆一律採Nature塗裝，塗裝黏度設定40秒以上 (RMK00717) | 訂單:2506EFE014/003 RCL <生產備註> 事項如下 . 【捲取】注意！本單為直立式包裝。禁用STAGGER捲取送包裝！送RCL重處理例外。 (RMK00512) | 訂單:2506EFE014/003 CCPK 無 <生產備註> 事項 | 訂單:2506EFE014/003 CGQC <品檢備註> 事項如下 . 鍍層 AZ150 (含) 以上 , 鋅花等級 C~E 目標D，避免鋅花晶界明顯後續造成烤漆點狀未塗漆。 (RMK00565) | 訂單:2506EFE014/003 CCQC <品檢備註> 事項如下 . 【捲取】注意！本單為直立式包裝。禁用STAGGER捲取送包裝！送RCL重處理例外。 (RMK00512) | 訂單:2506EFE014/003 TOL 無 <生產備註> 事項 |  | 訂單 2506EFE014/003 修改記錄如下: 20250418 14:51:34 (25008) 退火碼: >> H2, 用途碼: >> COG003, 背面標示: >> S000, 訂單背面顏色(五碼): >> BW4CY, 背面漆膜厚: >> 12.5, 背面漆塗漆型式幾塗幾烤: >> 2, 鉻酸鹽: >> Z, 訂單厚度: >> 0.0142, 訂單重: >> 20, 重量容許率(下限): >> 10, 重量容許率(上限): >> 10, 訂單寬度: >> 40.875, 鍍製方式: >> AC, 鋼捲內徑: >> 508, 鋼捲下限重: >> 2.73, 鋼捲上限重: >> 4.54, 壓花條件碼: >> -, 表面花紋: >> R, 綠色識別碼: >> -, 印刷輥號: >> -, 產品代碼: >> PPGL, 皮膜碼: >> -, 單位別: >> I, 油品種類: >> Z, 塗油量: >> Z, 包裝代碼: >> E0 , 保護膜碼: >> -, 客戶試片取樣數量: >> 0, 客戶試片取樣型式: >> -, 調質碼: >> S, 套筒碼: >> P , 規格: >> A792SSGR80, 製造標準: >> ASTM, 表面處理劑種類: >> Z, 表面處理劑塗佈量: >> Z, 伸長率測試: >> N, 硬度測試碼: >> N, 抗拉強度測試: >> N, 降伏強度測試: >> N, 厚度變異: >> 0, 訂單正面顏色(五碼): >> SRH6W, 正面漆膜厚: >> 25, 正面漆塗漆型式幾塗幾烤: >> 2, 修邊碼: >> Y, 重量碼: >> AW, 鋼捲捲向: >> O, 鍍層碼: >> AZ50, | F:保證1/2 ASTM 厚度公差 | [訂單訊息通知] 2025/04/28 2:00:32 PM 訂單訊息通知 (秦大維 >> 通知 >> Hebe Liu) 訂單訊息 : 1.客戶有簽1/2 厚度公差（=±0.02 mm），最終產品單位長度為 1.793~2.022 lb/ft。因此訂單備註 AIMING 1.9~1.95 LB/FT TDCC 不予以任何形式承諾 2.SOP 備註中：FLATNESS : AIMING 1.9~1.95 LB/FT---->FLATNESS是什麼意思？
PPGL | 2506EFE015/001 | 1. ASTM 鍍製方式為MIN 與"最終產品保證1/2 ASTM 厚度公差"不能共存 (OFP00216)-{.不符.} | 1. 製造標準為MS、ASTM或銷新加坡之訂單，若無技術指定優先用料，請優先使用國內料，勿使用ANFEN (OFP00406)-{.不符.} 2. ★提醒！MIN訂單先不要配安丰料★ (OFP00664)-{.不符.} | 1. ASTM 鍍製方式為MIN 與"最終產品保證1/2 ASTM 厚度公差"不能共存 (OFP00216)-{.不符.} 2. 鍍製方式為 MIN 或 TMI 時, 冷軋厚度公差 請改為 " 1/2 厚度公差" (OFP00265)-{.不符.} 3. 製造標準為MS、ASTM或銷新加坡之訂單，若無技術指定優先用料，請優先使用國內料，勿使用ANFEN (OFP00406)-{.不符.} 4. 【提醒】！本單為直立式包裝，嚴禁鍍鋅或烤漆後以STAGGER捲取 (OFP00451)-{.不符.} 5. ★提醒！MIN訂單先不要配安丰料★ (OFP00664)-{.不符.} 6. ※超耐候一系列用途要確認是否有英制公差需求，有英制公差需求時選配碼用ON027※ (OFP00680)-{.不符.} | 訂單:2506EFE015/001 CPL <生產備註> 事項如下 . 除HGI/ HGL 訂單邊緣不噴油. 其餘皆側緣噴油 (RMK00285) . 【美加訂單生產注意事項-CPL】1.客戶美加地區訂單實施修邊刀最大使用顆數上限(20顆) (RMK00717) . 【美加訂單生產注意事項-CPL】2.排程備註:注意修邊品質與毛邊 (RMK00717) . 【美加訂單生產注意事項-CPL】3.去毛邊輥的管制：兩側壓力均設定1.0 kg/cm2 (RMK00717) | 訂單:2506EFE015/001 CR1 <生產備註> 事項如下 . 【美加訂單生產注意事項-CR】1.兩側各加開一個spot cooling增加冷卻效果。 (RMK00717) . 【美加訂單生產注意事項-CR】2.發生毛邊時，請降速生產減輕毛邊程度，暫留討論後再處置。 (RMK00717) | 訂單:2506EFE015/001 CR2 <生產備註> 事項如下 . 【美加訂單生產注意事項-CR】1.兩側各加開一個spot cooling增加冷卻效果。 (RMK00717) . 【美加訂單生產注意事項-CR】2.發生毛邊時，請降速生產減輕毛邊程度，暫留討論後再處置。 (RMK00717) | 訂單:2506EFE015/001 CG1 <生產備註> 事項如下 . 鍍鋅表面不可有鋅痕、壓痕、凹陷、及刮傷 、應變痕等。 (RMK00054) . 鍍製方式 MIN 訂單. (RMK00073) . 鍍層 AZ150 (含) 以上 , 鋅花等級 C~E 目標D，避免鋅花晶界明顯後續造成烤漆點狀未塗漆。 (RMK00565) . MIN訂單為平均厚度放行，實測厚度NG時，如單位長度符合範圍，請放行 (RMK00585) . 【美加訂單生產注意事項-CG1】副操確認完回控制室後，於生產排程鋼號旁簽名紀錄，以利後續追查(該排程生產完，排程單將保留)。 (RMK00717) . 【美加訂單生產注意事項-CG1】中央段副操每顆銲道出Pot時觀察銲道同時，確認Beaver Tail與鋼板接觸之Guide Roll羊毛氈狀況，並適時添加潤滑油(避免乾掉)。 (RMK00717) | 訂單:2506EFE015/001 CG2 <生產備註> 事項如下 . 鍍鋅表面不可有鋅痕、壓痕、凹陷、及刮傷 、應變痕等。 (RMK00054) . 鍍製方式 MIN 訂單. (RMK00073) . 鍍層 AZ150 (含) 以上 , 鋅花等級 C~E 目標D，避免鋅花晶界明顯後續造成烤漆點狀未塗漆。 (RMK00565) . MIN訂單為平均厚度放行，實測厚度NG時，如單位長度符合範圍，請放行 (RMK00585) . 【美加訂單生產注意事項-CG2】1.使用SUB-NOZZLE (RMK00717) | 訂單:2506EFE015/001 CC1 <生產備註> 事項如下 . 【色差】膜厚變動b值較大,和客戶協議色差放行改為DE<=1.5只管當批目視,不管批差異 (RMK-E_CHIN) . 正面面漆(20U)及正面總膜厚(25U)要求管制90%以上之膜厚,未達標準降級. (RMK00054) . 若背面面漆(20U)及背面總膜厚(25U)時要求管制90%以上之膜厚,未達標準降級 (RMK00054) . 面漆=18U(90%)~請購基準22U(110%),標準板總膜厚=5+20U(100%面漆). (RMK00054) . 30CM*全寬*留1塊給LAB及1塊給塗料商, (RMK00054) . 鍍製方式 MIN 訂單. (RMK00073) . 【捲取】注意！本單為直立式包裝。禁用STAGGER捲取送包裝！送RCL重處理例外。 (RMK00512) . 【抽氣量】白色系在CC1生產時,FINISH抽氣量請設定250,如生產中發生色差b值異常升高,請股長再加大抽氣量因應 (RMK00560) . MIN訂單為平均厚度放行，實測厚度NG時，如單位長度符合範圍，請放行 (RMK00585) . 【美加訂單生產注意事項-CCP】1.請烤漆入口依照正背面漆鋼捲投向規定進行鋼捲投入。 (RMK00717) . 【美加訂單生產注意事項-CCP】2.烤漆入口依照鋼捲投向規定進行鋼捲投入。(CR1/CG1 CR2/CG2-->正向入料。CR1/CG2 CR2/CG1-->反向入料) (RMK00717) . 【美加訂單生產注意事項-CCP】3.此訂單背面漆一律採Nature塗裝，塗裝黏度設定40秒以上 (RMK00717) | 訂單:2506EFE015/001 CC2 <生產備註> 事項如下 . 【色差】膜厚變動b值較大,和客戶協議色差放行改為DE<=1.5只管當批目視,不管批差異 (RMK-E_CHIN) . 正面面漆(20U)及正面總膜厚(25U)要求管制90%以上之膜厚,未達標準降級. (RMK00054) . 若背面面漆(20U)及背面總膜厚(25U)時要求管制90%以上之膜厚,未達標準降級 (RMK00054) . 面漆=18U(90%)~請購基準22U(110%),標準板總膜厚=5+20U(100%面漆). (RMK00054) . 30CM*全寬*留1塊給LAB及1塊給塗料商, (RMK00054) . 鍍製方式 MIN 訂單. (RMK00073) . 【捲取】注意！本單為直立式包裝。禁用STAGGER捲取送包裝！送RCL重處理例外。 (RMK00512) . 【抽氣量】白色系在CC1生產時,FINISH抽氣量請設定250,如生產中發生色差b值異常升高,請股長再加大抽氣量因應 (RMK00560) . MIN訂單為平均厚度放行，實測厚度NG時，如單位長度符合範圍，請放行 (RMK00585) . 【美加訂單生產注意事項-CCP】1.請烤漆入口依照正背面漆鋼捲投向規定進行鋼捲投入。 (RMK00717) . 【美加訂單生產注意事項-CCP】2.烤漆入口依照鋼捲投向規定進行鋼捲投入。(CR1/CG1 CR2/CG2-->正向入料。CR1/CG2 CR2/CG1-->反向入料) (RMK00717) . 【美加訂單生產注意事項-CCP】3.此訂單背面漆一律採Nature塗裝，塗裝黏度設定40秒以上 (RMK00717) | 訂單:2506EFE015/001 RCL <生產備註> 事項如下 . 【捲取】注意！本單為直立式包裝。禁用STAGGER捲取送包裝！送RCL重處理例外。 (RMK00512) | 訂單:2506EFE015/001 CCPK 無 <生產備註> 事項 | 訂單:2506EFE015/001 CGQC <品檢備註> 事項如下 . 鍍層 AZ150 (含) 以上 , 鋅花等級 C~E 目標D，避免鋅花晶界明顯後續造成烤漆點狀未塗漆。 (RMK00565) | 訂單:2506EFE015/001 CCQC <品檢備註> 事項如下 . 【色差】膜厚變動b值較大,和客戶協議色差放行改為DE<=1.5只管當批目視,不管批差異 (RMK-E_CHIN) . 【捲取】注意！本單為直立式包裝。禁用STAGGER捲取送包裝！送RCL重處理例外。 (RMK00512) | 訂單:2506EFE015/001 TOL 無 <生產備註> 事項 | 【色差】膜厚變動b值較大,和客戶協議色差放行改為DE<=1.5只管當批目視,不管批差異^^/CC1/CC2/CCQC/ <<.E_CHIN 2025/05/02 11:59.>> | 訂單 2506EFE015/001 修改記錄如下: 20250418 15:42:20 (06023) 退火碼: >> H2, 用途碼: >> COG003, 背面標示: >> C071, 訂單背面顏色(五碼): >> BW73Z, 背面漆膜厚: >> NOM, 背面漆塗漆型式幾塗幾烤: >> 2, 鉻酸鹽: >> Z, 訂單厚度: >> 0.015, 訂單重: >> 40, 重量容許率(下限): >> 10, 重量容許率(上限): >> 10, 訂單寬度: >> 40.75, 鍍製方式: >> MIN, 鋼捲內徑: >> 508, 鋼捲下限重: >> 2, 鋼捲上限重: >> 4.54, 壓花條件碼: >> -, 表面花紋: >> R, 綠色識別碼: >> -, 印刷輥號: >> -, 產品代碼: >> PPGL, 皮膜碼: >> -, 單位別: >> I, 油品種類: >> Z, 塗油量: >> Z, 包裝代碼: >> E0 , 保護膜碼: >> -, 客戶試片取樣型式: >> -, 調質碼: >> S, 套筒碼: >> P , 規格: >> A792SSGR80, 製造標準: >> ASTM, 表面處理劑種類: >> Z, 表面處理劑塗佈量: >> Z, 伸長率測試: >> N, 硬度測試碼: >> N, 抗拉強度測試: >> N, 降伏強度測試: >> N, 厚度變異: >> 0, 訂單正面顏色(五碼): >> SWG2V, 正面漆膜厚: >> 25, 正面漆塗漆型式幾塗幾烤: >> 2, 修邊碼: >> Y, 重量碼: >> AW, 鋼捲捲向: >> I, 鍍層碼: >> AZ50, | *: | [訂單訊息通知] 2025/05/02 上午 11:57:19 *** (秦大維 >> 通知 >> Patty Wu, Hebe Liu, Henna Yu) 訊息 : 經銷商:AMALGAMATED TRADING LTD. END USER:FORMA STEEL LTD.膜厚變動b值較大,和客戶協議色差放行改為DE<=1.5只管當批目視,不管批差異--->本單客戶沒簽！（先前訂單TDCC 是有放過，但是訂單一直來）
PPGL | 2506EFE017/001 | 1. ASTM 鍍製方式為MIN 與"最終產品保證1/2 ASTM 厚度公差"不能共存 (OFP00216)-{.不符.} | 1. 製造標準為MS、ASTM或銷新加坡之訂單，若無技術指定優先用料，請優先使用國內料，勿使用ANFEN (OFP00406)-{.不符.} 2. ★提醒！MIN訂單先不要配安丰料★ (OFP00664)-{.不符.} | 1. ASTM 鍍製方式為MIN 與"最終產品保證1/2 ASTM 厚度公差"不能共存 (OFP00216)-{.不符.} 2. 鍍製方式為 MIN 或 TMI 時, 冷軋厚度公差 請改為 " 1/2 厚度公差" (OFP00265)-{.不符.} 3. 製造標準為MS、ASTM或銷新加坡之訂單，若無技術指定優先用料，請優先使用國內料，勿使用ANFEN (OFP00406)-{.不符.} 4. 【提醒】！本單為直立式包裝，嚴禁鍍鋅或烤漆後以STAGGER捲取 (OFP00451)-{.不符.} 5. ★提醒！MIN訂單先不要配安丰料★ (OFP00664)-{.不符.} 6. ※超耐候一系列用途要確認是否有英制公差需求，有英制公差需求時選配碼用ON027※ (OFP00680)-{.不符.} | 訂單:2506EFE017/001 CPL <生產備註> 事項如下 . 除HGI/ HGL 訂單邊緣不噴油. 其餘皆側緣噴油 (RMK00285) . 【美加訂單生產注意事項-CPL】1.客戶美加地區訂單實施修邊刀最大使用顆數上限(20顆) (RMK00717) . 【美加訂單生產注意事項-CPL】2.排程備註:注意修邊品質與毛邊 (RMK00717) . 【美加訂單生產注意事項-CPL】3.去毛邊輥的管制：兩側壓力均設定1.0 kg/cm2 (RMK00717) | 訂單:2506EFE017/001 CR1 <生產備註> 事項如下 . 【美加訂單生產注意事項-CR】1.兩側各加開一個spot cooling增加冷卻效果。 (RMK00717) . 【美加訂單生產注意事項-CR】2.發生毛邊時，請降速生產減輕毛邊程度，暫留討論後再處置。 (RMK00717) | 訂單:2506EFE017/001 CR2 <生產備註> 事項如下 . 【美加訂單生產注意事項-CR】1.兩側各加開一個spot cooling增加冷卻效果。 (RMK00717) . 【美加訂單生產注意事項-CR】2.發生毛邊時，請降速生產減輕毛邊程度，暫留討論後再處置。 (RMK00717) | 訂單:2506EFE017/001 CG1 <生產備註> 事項如下 . 鍍鋅表面不可有鋅痕、壓痕、凹陷、及刮傷 、應變痕等。 (RMK00054) . 鍍製方式 MIN 訂單. (RMK00073) . 鍍層 AZ150 (含) 以上 , 鋅花等級 C~E 目標D，避免鋅花晶界明顯後續造成烤漆點狀未塗漆。 (RMK00565) . MIN訂單為平均厚度放行，實測厚度NG時，如單位長度符合範圍，請放行 (RMK00585) . 【美加訂單生產注意事項-CG1】副操確認完回控制室後，於生產排程鋼號旁簽名紀錄，以利後續追查(該排程生產完，排程單將保留)。 (RMK00717) . 【美加訂單生產注意事項-CG1】中央段副操每顆銲道出Pot時觀察銲道同時，確認Beaver Tail與鋼板接觸之Guide Roll羊毛氈狀況，並適時添加潤滑油(避免乾掉)。 (RMK00717) | 訂單:2506EFE017/001 CG2 <生產備註> 事項如下 . 鍍鋅表面不可有鋅痕、壓痕、凹陷、及刮傷 、應變痕等。 (RMK00054) . 鍍製方式 MIN 訂單. (RMK00073) . 鍍層 AZ150 (含) 以上 , 鋅花等級 C~E 目標D，避免鋅花晶界明顯後續造成烤漆點狀未塗漆。 (RMK00565) . MIN訂單為平均厚度放行，實測厚度NG時，如單位長度符合範圍，請放行 (RMK00585) . 【美加訂單生產注意事項-CG2】1.使用SUB-NOZZLE (RMK00717) | 訂單:2506EFE017/001 CC1 <生產備註> 事項如下 . 正面面漆(20U)及正面總膜厚(25U)要求管制90%以上之膜厚,未達標準降級. (RMK00054) . 若背面面漆(20U)及背面總膜厚(25U)時要求管制90%以上之膜厚,未達標準降級 (RMK00054) . 面漆=18U(90%)~請購基準22U(110%),標準板總膜厚=5+20U(100%面漆). (RMK00054) . 30CM*全寬*留1塊給LAB及1塊給塗料商, (RMK00054) . 鍍製方式 MIN 訂單. (RMK00073) . 【捲取】注意！本單為直立式包裝。禁用STAGGER捲取送包裝！送RCL重處理例外。 (RMK00512) . MIN訂單為平均厚度放行，實測厚度NG時，如單位長度符合範圍，請放行 (RMK00585) . 【水痕】因YCP 近似深黑色水痕可能嚴重，因此指定CC1生產注意W/Q 使用純水與水量控制 (RMK00596) . 【美加訂單生產注意事項-CCP】1.請烤漆入口依照正背面漆鋼捲投向規定進行鋼捲投入。 (RMK00717) . 【美加訂單生產注意事項-CCP】2.烤漆入口依照鋼捲投向規定進行鋼捲投入。(CR1/CG1 CR2/CG2-->正向入料。CR1/CG2 CR2/CG1-->反向入料) (RMK00717) . 【美加訂單生產注意事項-CCP】3.此訂單背面漆一律採Nature塗裝，塗裝黏度設定40秒以上 (RMK00717) | 訂單:2506EFE017/001 CC2 <生產備註> 事項如下 . 正面面漆(20U)及正面總膜厚(25U)要求管制90%以上之膜厚,未達標準降級. (RMK00054) . 若背面面漆(20U)及背面總膜厚(25U)時要求管制90%以上之膜厚,未達標準降級 (RMK00054) . 面漆=18U(90%)~請購基準22U(110%),標準板總膜厚=5+20U(100%面漆). (RMK00054) . 30CM*全寬*留1塊給LAB及1塊給塗料商, (RMK00054) . 鍍製方式 MIN 訂單. (RMK00073) . 【捲取】注意！本單為直立式包裝。禁用STAGGER捲取送包裝！送RCL重處理例外。 (RMK00512) . MIN訂單為平均厚度放行，實測厚度NG時，如單位長度符合範圍，請放行 (RMK00585) . 【水痕】因YCP 近似深黑色水痕可能嚴重，因此指定CC1生產注意W/Q 使用純水與水量控制 (RMK00596) . 【美加訂單生產注意事項-CCP】1.請烤漆入口依照正背面漆鋼捲投向規定進行鋼捲投入。 (RMK00717) . 【美加訂單生產注意事項-CCP】2.烤漆入口依照鋼捲投向規定進行鋼捲投入。(CR1/CG1 CR2/CG2-->正向入料。CR1/CG2 CR2/CG1-->反向入料) (RMK00717) . 【美加訂單生產注意事項-CCP】3.此訂單背面漆一律採Nature塗裝，塗裝黏度設定40秒以上 (RMK00717) | 訂單:2506EFE017/001 RCL <生產備註> 事項如下 . 【捲取】注意！本單為直立式包裝。禁用STAGGER捲取送包裝！送RCL重處理例外。 (RMK00512) | 訂單:2506EFE017/001 CCPK 無 <生產備註> 事項 | 訂單:2506EFE017/001 CGQC <品檢備註> 事項如下 . 鍍層 AZ150 (含) 以上 , 鋅花等級 C~E 目標D，避免鋅花晶界明顯後續造成烤漆點狀未塗漆。 (RMK00565) | 訂單:2506EFE017/001 CCQC <品檢備註> 事項如下 . 【捲取】注意！本單為直立式包裝。禁用STAGGER捲取送包裝！送RCL重處理例外。 (RMK00512) | 訂單:2506EFE017/001 TOL 無 <生產備註> 事項 |  | 訂單 2506EFE017/001 修改記錄如下: 20250418 15:46:48 (06023) 退火碼: >> H2, 用途碼: >> COG003, 背面標示: >> C071, 訂單背面顏色(五碼): >> BW73Z, 背面漆膜厚: >> NOM, 背面漆塗漆型式幾塗幾烤: >> 2, 鉻酸鹽: >> Z, 訂單厚度: >> 0.015, 訂單重: >> 20, 重量容許率(下限): >> 10, 重量容許率(上限): >> 10, 訂單寬度: >> 40.75, 鍍製方式: >> MIN, 鋼捲內徑: >> 508, 鋼捲下限重: >> 2, 鋼捲上限重: >> 4.54, 壓花條件碼: >> -, 表面花紋: >> R, 綠色識別碼: >> -, 印刷輥號: >> -, 產品代碼: >> PPGL, 皮膜碼: >> -, 單位別: >> I, 油品種類: >> Z, 塗油量: >> Z, 包裝代碼: >> E0 , 保護膜碼: >> -, 客戶試片取樣型式: >> -, 調質碼: >> S, 套筒碼: >> P , 規格: >> A792SSGR80, 製造標準: >> ASTM, 表面處理劑種類: >> Z, 表面處理劑塗佈量: >> Z, 伸長率測試: >> N, 硬度測試碼: >> N, 抗拉強度測試: >> N, 降伏強度測試: >> N, 厚度變異: >> 0, 訂單正面顏色(五碼): >> SYS9N, 正面漆膜厚: >> 25, 正面漆塗漆型式幾塗幾烤: >> 2, 修邊碼: >> Y, 重量碼: >> AW, 鋼捲捲向: >> I, 鍍層碼: >> AZ50, 20250418 15:47:11 (06023) 用途碼: COG003 >> COG007, | *:
PPGL | 2506EFE018/001 | 1. ASTM 鍍製方式為MIN 與"最終產品保證1/2 ASTM 厚度公差"不能共存 (OFP00216)-{.不符.} | 1. 製造標準為MS、ASTM或銷新加坡之訂單，若無技術指定優先用料，請優先使用國內料，勿使用ANFEN (OFP00406)-{.不符.} 2. ★提醒！MIN訂單先不要配安丰料★ (OFP00664)-{.不符.} | 1. ASTM 鍍製方式為MIN 與"最終產品保證1/2 ASTM 厚度公差"不能共存 (OFP00216)-{.不符.} 2. 鍍製方式為 MIN 或 TMI 時, 冷軋厚度公差 請改為 " 1/2 厚度公差" (OFP00265)-{.不符.} 3. 製造標準為MS、ASTM或銷新加坡之訂單，若無技術指定優先用料，請優先使用國內料，勿使用ANFEN (OFP00406)-{.不符.} 4. 【提醒】！本單為直立式包裝，嚴禁鍍鋅或烤漆後以STAGGER捲取 (OFP00451)-{.不符.} 5. ★提醒！MIN訂單先不要配安丰料★ (OFP00664)-{.不符.} 6. ※超耐候一系列用途要確認是否有英制公差需求，有英制公差需求時選配碼用ON027※ (OFP00680)-{.不符.} | 訂單:2506EFE018/001 CPL <生產備註> 事項如下 . 除HGI/ HGL 訂單邊緣不噴油. 其餘皆側緣噴油 (RMK00285) . 【美加訂單生產注意事項-CPL】1.客戶美加地區訂單實施修邊刀最大使用顆數上限(20顆) (RMK00717) . 【美加訂單生產注意事項-CPL】2.排程備註:注意修邊品質與毛邊 (RMK00717) . 【美加訂單生產注意事項-CPL】3.去毛邊輥的管制：兩側壓力均設定1.0 kg/cm2 (RMK00717) | 訂單:2506EFE018/001 CR1 <生產備註> 事項如下 . 【美加訂單生產注意事項-CR】1.兩側各加開一個spot cooling增加冷卻效果。 (RMK00717) . 【美加訂單生產注意事項-CR】2.發生毛邊時，請降速生產減輕毛邊程度，暫留討論後再處置。 (RMK00717) | 訂單:2506EFE018/001 CR2 <生產備註> 事項如下 . 【美加訂單生產注意事項-CR】1.兩側各加開一個spot cooling增加冷卻效果。 (RMK00717) . 【美加訂單生產注意事項-CR】2.發生毛邊時，請降速生產減輕毛邊程度，暫留討論後再處置。 (RMK00717) | 訂單:2506EFE018/001 CG1 <生產備註> 事項如下 . 鍍鋅表面不可有鋅痕、壓痕、凹陷、及刮傷 、應變痕等。 (RMK00054) . 鍍製方式 MIN 訂單. (RMK00073) . 鍍層 AZ150 (含) 以上 , 鋅花等級 C~E 目標D，避免鋅花晶界明顯後續造成烤漆點狀未塗漆。 (RMK00565) . MIN訂單為平均厚度放行，實測厚度NG時，如單位長度符合範圍，請放行 (RMK00585) . 【美加訂單生產注意事項-CG1】副操確認完回控制室後，於生產排程鋼號旁簽名紀錄，以利後續追查(該排程生產完，排程單將保留)。 (RMK00717) . 【美加訂單生產注意事項-CG1】中央段副操每顆銲道出Pot時觀察銲道同時，確認Beaver Tail與鋼板接觸之Guide Roll羊毛氈狀況，並適時添加潤滑油(避免乾掉)。 (RMK00717) | 訂單:2506EFE018/001 CG2 <生產備註> 事項如下 . 鍍鋅表面不可有鋅痕、壓痕、凹陷、及刮傷 、應變痕等。 (RMK00054) . 鍍製方式 MIN 訂單. (RMK00073) . 鍍層 AZ150 (含) 以上 , 鋅花等級 C~E 目標D，避免鋅花晶界明顯後續造成烤漆點狀未塗漆。 (RMK00565) . MIN訂單為平均厚度放行，實測厚度NG時，如單位長度符合範圍，請放行 (RMK00585) . 【美加訂單生產注意事項-CG2】1.使用SUB-NOZZLE (RMK00717) | 訂單:2506EFE018/001 CC1 <生產備註> 事項如下 . 正面面漆(20U)及正面總膜厚(25U)要求管制90%以上之膜厚,未達標準降級. (RMK00054) . 若背面面漆(20U)及背面總膜厚(25U)時要求管制90%以上之膜厚,未達標準降級 (RMK00054) . 面漆=18U(90%)~請購基準22U(110%),標準板總膜厚=5+20U(100%面漆). (RMK00054) . 30CM*全寬*留1塊給LAB及1塊給塗料商, (RMK00054) . 鍍製方式 MIN 訂單. (RMK00073) . 【捲取】注意！本單為直立式包裝。禁用STAGGER捲取送包裝！送RCL重處理例外。 (RMK00512) . 【抽氣量】白色系在CC1生產時,FINISH抽氣量請設定250,如生產中發生色差b值異常升高,請股長再加大抽氣量因應 (RMK00560) . MIN訂單為平均厚度放行，實測厚度NG時，如單位長度符合範圍，請放行 (RMK00585) . 【美加訂單生產注意事項-CCP】1.請烤漆入口依照正背面漆鋼捲投向規定進行鋼捲投入。 (RMK00717) . 【美加訂單生產注意事項-CCP】2.烤漆入口依照鋼捲投向規定進行鋼捲投入。(CR1/CG1 CR2/CG2-->正向入料。CR1/CG2 CR2/CG1-->反向入料) (RMK00717) . 【美加訂單生產注意事項-CCP】3.此訂單背面漆一律採Nature塗裝，塗裝黏度設定40秒以上 (RMK00717) | 訂單:2506EFE018/001 CC2 <生產備註> 事項如下 . 正面面漆(20U)及正面總膜厚(25U)要求管制90%以上之膜厚,未達標準降級. (RMK00054) . 若背面面漆(20U)及背面總膜厚(25U)時要求管制90%以上之膜厚,未達標準降級 (RMK00054) . 面漆=18U(90%)~請購基準22U(110%),標準板總膜厚=5+20U(100%面漆). (RMK00054) . 30CM*全寬*留1塊給LAB及1塊給塗料商, (RMK00054) . 鍍製方式 MIN 訂單. (RMK00073) . 【捲取】注意！本單為直立式包裝。禁用STAGGER捲取送包裝！送RCL重處理例外。 (RMK00512) . 【抽氣量】白色系在CC1生產時,FINISH抽氣量請設定250,如生產中發生色差b值異常升高,請股長再加大抽氣量因應 (RMK00560) . MIN訂單為平均厚度放行，實測厚度NG時，如單位長度符合範圍，請放行 (RMK00585) . 【美加訂單生產注意事項-CCP】1.請烤漆入口依照正背面漆鋼捲投向規定進行鋼捲投入。 (RMK00717) . 【美加訂單生產注意事項-CCP】2.烤漆入口依照鋼捲投向規定進行鋼捲投入。(CR1/CG1 CR2/CG2-->正向入料。CR1/CG2 CR2/CG1-->反向入料) (RMK00717) . 【美加訂單生產注意事項-CCP】3.此訂單背面漆一律採Nature塗裝，塗裝黏度設定40秒以上 (RMK00717) | 訂單:2506EFE018/001 RCL <生產備註> 事項如下 . 【捲取】注意！本單為直立式包裝。禁用STAGGER捲取送包裝！送RCL重處理例外。 (RMK00512) | 訂單:2506EFE018/001 CCPK 無 <生產備註> 事項 | 訂單:2506EFE018/001 CGQC <品檢備註> 事項如下 . 鍍層 AZ150 (含) 以上 , 鋅花等級 C~E 目標D，避免鋅花晶界明顯後續造成烤漆點狀未塗漆。 (RMK00565) | 訂單:2506EFE018/001 CCQC <品檢備註> 事項如下 . 【捲取】注意！本單為直立式包裝。禁用STAGGER捲取送包裝！送RCL重處理例外。 (RMK00512) | 訂單:2506EFE018/001 TOL 無 <生產備註> 事項 |  | 訂單 2506EFE018/001 修改記錄如下: 20250418 15:53:31 (06023) 退火碼: >> H2, 用途碼: >> COG003, 背面標示: >> C071, 訂單背面顏色(五碼): >> BW73Z, 背面漆膜厚: >> NOM, 背面漆塗漆型式幾塗幾烤: >> 2, 鉻酸鹽: >> Z, 訂單厚度: >> 0.015, 訂單重: >> 20, 重量容許率(下限): >> 10, 重量容許率(上限): >> 10, 訂單寬度: >> 40.75, 鍍製方式: >> MIN, 鋼捲內徑: >> 508, 鋼捲下限重: >> 2, 鋼捲上限重: >> 4.54, 壓花條件碼: >> -, 表面花紋: >> R, 綠色識別碼: >> -, 印刷輥號: >> -, 產品代碼: >> PPGL, 皮膜碼: >> -, 單位別: >> I, 油品種類: >> Z, 塗油量: >> Z, 包裝代碼: >> E0 , 保護膜碼: >> -, 客戶試片取樣型式: >> -, 調質碼: >> S, 套筒碼: >> P , 規格: >> A792SSGR80, 製造標準: >> ASTM, 表面處理劑種類: >> Z, 表面處理劑塗佈量: >> Z, 伸長率測試: >> N, 硬度測試碼: >> N, 抗拉強度測試: >> N, 降伏強度測試: >> N, 厚度變異: >> 0, 訂單正面顏色(五碼): >> SWS6Y, 正面漆膜厚: >> 25, 正面漆塗漆型式幾塗幾烤: >> 2, 修邊碼: >> Y, 重量碼: >> AW, 鋼捲捲向: >> I, 鍍層碼: >> AZ50, | *:
PPGL | 2506EFE019/001 | 1. ASTM 鍍製方式為MIN 與"最終產品保證1/2 ASTM 厚度公差"不能共存 (OFP00216)-{.不符.} | 1. 製造標準為MS、ASTM或銷新加坡之訂單，若無技術指定優先用料，請優先使用國內料，勿使用ANFEN (OFP00406)-{.不符.} 2. ★提醒！MIN訂單先不要配安丰料★ (OFP00664)-{.不符.} | 1. ASTM 鍍製方式為MIN 與"最終產品保證1/2 ASTM 厚度公差"不能共存 (OFP00216)-{.不符.} 2. 鍍製方式為 MIN 或 TMI 時, 冷軋厚度公差 請改為 " 1/2 厚度公差" (OFP00265)-{.不符.} 3. 製造標準為MS、ASTM或銷新加坡之訂單，若無技術指定優先用料，請優先使用國內料，勿使用ANFEN (OFP00406)-{.不符.} 4. 【提醒】！本單為直立式包裝，嚴禁鍍鋅或烤漆後以STAGGER捲取 (OFP00451)-{.不符.} 5. ★提醒！MIN訂單先不要配安丰料★ (OFP00664)-{.不符.} 6. ※超耐候一系列用途要確認是否有英制公差需求，有英制公差需求時選配碼用ON027※ (OFP00680)-{.不符.} | 訂單:2506EFE019/001 CPL <生產備註> 事項如下 . 除HGI/ HGL 訂單邊緣不噴油. 其餘皆側緣噴油 (RMK00285) . 【美加訂單生產注意事項-CPL】1.客戶美加地區訂單實施修邊刀最大使用顆數上限(20顆) (RMK00717) . 【美加訂單生產注意事項-CPL】2.排程備註:注意修邊品質與毛邊 (RMK00717) . 【美加訂單生產注意事項-CPL】3.去毛邊輥的管制：兩側壓力均設定1.0 kg/cm2 (RMK00717) | 訂單:2506EFE019/001 CR1 <生產備註> 事項如下 . 【美加訂單生產注意事項-CR】1.兩側各加開一個spot cooling增加冷卻效果。 (RMK00717) . 【美加訂單生產注意事項-CR】2.發生毛邊時，請降速生產減輕毛邊程度，暫留討論後再處置。 (RMK00717) | 訂單:2506EFE019/001 CR2 <生產備註> 事項如下 . 【美加訂單生產注意事項-CR】1.兩側各加開一個spot cooling增加冷卻效果。 (RMK00717) . 【美加訂單生產注意事項-CR】2.發生毛邊時，請降速生產減輕毛邊程度，暫留討論後再處置。 (RMK00717) | 訂單:2506EFE019/001 CG1 <生產備註> 事項如下 . 鍍鋅表面不可有鋅痕、壓痕、凹陷、及刮傷 、應變痕等。 (RMK00054) . 鍍製方式 MIN 訂單. (RMK00073) . 鍍層 AZ150 (含) 以上 , 鋅花等級 C~E 目標D，避免鋅花晶界明顯後續造成烤漆點狀未塗漆。 (RMK00565) . MIN訂單為平均厚度放行，實測厚度NG時，如單位長度符合範圍，請放行 (RMK00585) . 【美加訂單生產注意事項-CG1】副操確認完回控制室後，於生產排程鋼號旁簽名紀錄，以利後續追查(該排程生產完，排程單將保留)。 (RMK00717) . 【美加訂單生產注意事項-CG1】中央段副操每顆銲道出Pot時觀察銲道同時，確認Beaver Tail與鋼板接觸之Guide Roll羊毛氈狀況，並適時添加潤滑油(避免乾掉)。 (RMK00717) | 訂單:2506EFE019/001 CG2 <生產備註> 事項如下 . 鍍鋅表面不可有鋅痕、壓痕、凹陷、及刮傷 、應變痕等。 (RMK00054) . 鍍製方式 MIN 訂單. (RMK00073) . 鍍層 AZ150 (含) 以上 , 鋅花等級 C~E 目標D，避免鋅花晶界明顯後續造成烤漆點狀未塗漆。 (RMK00565) . MIN訂單為平均厚度放行，實測厚度NG時，如單位長度符合範圍，請放行 (RMK00585) . 【美加訂單生產注意事項-CG2】1.使用SUB-NOZZLE (RMK00717) | 訂單:2506EFE019/001 CC1 <生產備註> 事項如下 . 正面面漆(20U)及正面總膜厚(25U)要求管制90%以上之膜厚,未達標準降級. (RMK00054) . 若背面面漆(20U)及背面總膜厚(25U)時要求管制90%以上之膜厚,未達標準降級 (RMK00054) . 面漆=18U(90%)~請購基準22U(110%),標準板總膜厚=5+20U(100%面漆). (RMK00054) . 30CM*全寬*留1塊給LAB及1塊給塗料商, (RMK00054) . 鍍製方式 MIN 訂單. (RMK00073) . 【捲取】注意！本單為直立式包裝。禁用STAGGER捲取送包裝！送RCL重處理例外。 (RMK00512) . MIN訂單為平均厚度放行，實測厚度NG時，如單位長度符合範圍，請放行 (RMK00585) . 【美加訂單生產注意事項-CCP】1.請烤漆入口依照正背面漆鋼捲投向規定進行鋼捲投入。 (RMK00717) . 【美加訂單生產注意事項-CCP】2.烤漆入口依照鋼捲投向規定進行鋼捲投入。(CR1/CG1 CR2/CG2-->正向入料。CR1/CG2 CR2/CG1-->反向入料) (RMK00717) . 【美加訂單生產注意事項-CCP】3.此訂單背面漆一律採Nature塗裝，塗裝黏度設定40秒以上 (RMK00717) | 訂單:2506EFE019/001 CC2 <生產備註> 事項如下 . 正面面漆(20U)及正面總膜厚(25U)要求管制90%以上之膜厚,未達標準降級. (RMK00054) . 若背面面漆(20U)及背面總膜厚(25U)時要求管制90%以上之膜厚,未達標準降級 (RMK00054) . 面漆=18U(90%)~請購基準22U(110%),標準板總膜厚=5+20U(100%面漆). (RMK00054) . 30CM*全寬*留1塊給LAB及1塊給塗料商, (RMK00054) . 鍍製方式 MIN 訂單. (RMK00073) . 【捲取】注意！本單為直立式包裝。禁用STAGGER捲取送包裝！送RCL重處理例外。 (RMK00512) . MIN訂單為平均厚度放行，實測厚度NG時，如單位長度符合範圍，請放行 (RMK00585) . 【美加訂單生產注意事項-CCP】1.請烤漆入口依照正背面漆鋼捲投向規定進行鋼捲投入。 (RMK00717) . 【美加訂單生產注意事項-CCP】2.烤漆入口依照鋼捲投向規定進行鋼捲投入。(CR1/CG1 CR2/CG2-->正向入料。CR1/CG2 CR2/CG1-->反向入料) (RMK00717) . 【美加訂單生產注意事項-CCP】3.此訂單背面漆一律採Nature塗裝，塗裝黏度設定40秒以上 (RMK00717) | 訂單:2506EFE019/001 RCL <生產備註> 事項如下 . 【捲取】注意！本單為直立式包裝。禁用STAGGER捲取送包裝！送RCL重處理例外。 (RMK00512) | 訂單:2506EFE019/001 CCPK 無 <生產備註> 事項 | 訂單:2506EFE019/001 CGQC <品檢備註> 事項如下 . 鍍層 AZ150 (含) 以上 , 鋅花等級 C~E 目標D，避免鋅花晶界明顯後續造成烤漆點狀未塗漆。 (RMK00565) | 訂單:2506EFE019/001 CCQC <品檢備註> 事項如下 . 【捲取】注意！本單為直立式包裝。禁用STAGGER捲取送包裝！送RCL重處理例外。 (RMK00512) | 訂單:2506EFE019/001 TOL 無 <生產備註> 事項 |  | 訂單 2506EFE019/001 修改記錄如下: 20250418 15:56:55 (06023) 退火碼: >> H2, 用途碼: >> COG003, 背面標示: >> C071, 訂單背面顏色(五碼): >> BW73Z, 背面漆膜厚: >> NOM, 背面漆塗漆型式幾塗幾烤: >> 2, 鉻酸鹽: >> Z, 訂單厚度: >> 0.015, 訂單重: >> 80, 重量容許率(下限): >> 10, 重量容許率(上限): >> 10, 訂單寬度: >> 40.75, 鍍製方式: >> MIN, 鋼捲內徑: >> 508, 鋼捲下限重: >> 2, 鋼捲上限重: >> 4.54, 壓花條件碼: >> -, 表面花紋: >> R, 綠色識別碼: >> -, 印刷輥號: >> -, 產品代碼: >> PPGL, 皮膜碼: >> -, 單位別: >> I, 油品種類: >> Z, 塗油量: >> Z, 包裝代碼: >> E0 , 保護膜碼: >> -, 客戶試片取樣型式: >> -, 調質碼: >> S, 套筒碼: >> P , 規格: >> A792SSGR80, 製造標準: >> ASTM, 表面處理劑種類: >> Z, 表面處理劑塗佈量: >> Z, 伸長率測試: >> N, 硬度測試碼: >> N, 抗拉強度測試: >> N, 降伏強度測試: >> N, 厚度變異: >> 0, 訂單正面顏色(五碼): >> SBH5Y, 正面漆膜厚: >> 25, 正面漆塗漆型式幾塗幾烤: >> 2, 修邊碼: >> Y, 重量碼: >> AW, 鋼捲捲向: >> I, 鍍層碼: >> AZ50, | *:
PPGL | 2506EFE021/001 | 1. ASTM 鍍製方式為MIN 與"最終產品保證1/2 ASTM 厚度公差"不能共存 (OFP00216)-{.不符.} 2. 單捲限重檢核 (原料重:16.5~21.5, 分切困難:18.16~19.16, 單捲限重:3.62~4.54)(OFP00031)-{.不符.} | 1. 製造標準為MS、ASTM或銷新加坡之訂單，若無技術指定優先用料，請優先使用國內料，勿使用ANFEN (OFP00406)-{.不符.} 2. ★提醒！MIN訂單先不要配安丰料★ (OFP00664)-{.不符.} | 1. ASTM 鍍製方式為MIN 與"最終產品保證1/2 ASTM 厚度公差"不能共存 (OFP00216)-{.不符.} 2. 鍍製方式為 MIN 或 TMI 時, 冷軋厚度公差 請改為 " 1/2 厚度公差" (OFP00265)-{.不符.} 3. 製造標準為MS、ASTM或銷新加坡之訂單，若無技術指定優先用料，請優先使用國內料，勿使用ANFEN (OFP00406)-{.不符.} 4. 【提醒】！本單為直立式包裝，嚴禁鍍鋅或烤漆後以STAGGER捲取 (OFP00451)-{.不符.} 5. ★提醒！MIN訂單先不要配安丰料★ (OFP00664)-{.不符.} | 訂單:2506EFE021/001 CPL <生產備註> 事項如下 . 除HGI/ HGL 訂單邊緣不噴油. 其餘皆側緣噴油 (RMK00285) . 【美加訂單生產注意事項-CPL】1.客戶美加地區訂單實施修邊刀最大使用顆數上限(20顆) (RMK00717) . 【美加訂單生產注意事項-CPL】2.排程備註:注意修邊品質與毛邊 (RMK00717) . 【美加訂單生產注意事項-CPL】3.去毛邊輥的管制：兩側壓力均設定1.0 kg/cm2 (RMK00717) | 訂單:2506EFE021/001 CR1 <生產備註> 事項如下 . 【美加訂單生產注意事項-CR】1.兩側各加開一個spot cooling增加冷卻效果。 (RMK00717) . 【美加訂單生產注意事項-CR】2.發生毛邊時，請降速生產減輕毛邊程度，暫留討論後再處置。 (RMK00717) | 訂單:2506EFE021/001 CR2 <生產備註> 事項如下 . 【美加訂單生產注意事項-CR】1.兩側各加開一個spot cooling增加冷卻效果。 (RMK00717) . 【美加訂單生產注意事項-CR】2.發生毛邊時，請降速生產減輕毛邊程度，暫留討論後再處置。 (RMK00717) | 訂單:2506EFE021/001 CG1 <生產備註> 事項如下 . 鍍製方式 MIN 訂單. (RMK00073) . 鍍層 AZ150 (含) 以上 , 鋅花等級 C~E 目標D，避免鋅花晶界明顯後續造成烤漆點狀未塗漆。 (RMK00565) . MIN訂單為平均厚度放行，實測厚度NG時，如單位長度符合範圍，請放行 (RMK00585) . 【美加訂單生產注意事項-CG1】副操確認完回控制室後，於生產排程鋼號旁簽名紀錄，以利後續追查(該排程生產完，排程單將保留)。 (RMK00717) . 【美加訂單生產注意事項-CG1】中央段副操每顆銲道出Pot時觀察銲道同時，確認Beaver Tail與鋼板接觸之Guide Roll羊毛氈狀況，並適時添加潤滑油(避免乾掉)。 (RMK00717) | 訂單:2506EFE021/001 CG2 <生產備註> 事項如下 . 鍍製方式 MIN 訂單. (RMK00073) . 鍍層 AZ150 (含) 以上 , 鋅花等級 C~E 目標D，避免鋅花晶界明顯後續造成烤漆點狀未塗漆。 (RMK00565) . MIN訂單為平均厚度放行，實測厚度NG時，如單位長度符合範圍，請放行 (RMK00585) . 【美加訂單生產注意事項-CG2】1.使用SUB-NOZZLE (RMK00717) | 訂單:2506EFE021/001 CC1 <生產備註> 事項如下 . 【分切】經確認 HR 16.5～21.5 T，分切 4.54～3.62 T OK沒問題，若有特殊狀況請回饋 東澤 (RMK-E_CHIN) . 鍍製方式 MIN 訂單. (RMK00073) . 請品檢務必遵守 30CM*全寬*留1塊給LAB及1塊給塗料商，若背面非"B"字頭則各留2片 (RMK00105) . 品檢人員於LAB試片上註記測試物性耐久及曝曬 (RMK00105) . 【捲取】注意！本單為直立式包裝。禁用STAGGER捲取送包裝！送RCL重處理例外。 (RMK00512) . MIN訂單為平均厚度放行，實測厚度NG時，如單位長度符合範圍，請放行 (RMK00585) . 【美加訂單生產注意事項-CCP】1.請烤漆入口依照正背面漆鋼捲投向規定進行鋼捲投入。 (RMK00717) . 【美加訂單生產注意事項-CCP】2.烤漆入口依照鋼捲投向規定進行鋼捲投入。(CR1/CG1 CR2/CG2-->正向入料。CR1/CG2 CR2/CG1-->反向入料) (RMK00717) . 【美加訂單生產注意事項-CCP】3.此訂單背面漆一律採Nature塗裝，塗裝黏度設定40秒以上 (RMK00717) | 訂單:2506EFE021/001 CC2 <生產備註> 事項如下 . 【分切】經確認 HR 16.5～21.5 T，分切 4.54～3.62 T OK沒問題，若有特殊狀況請回饋 東澤 (RMK-E_CHIN) . 鍍製方式 MIN 訂單. (RMK00073) . 請品檢務必遵守 30CM*全寬*留1塊給LAB及1塊給塗料商，若背面非"B"字頭則各留2片 (RMK00105) . 品檢人員於LAB試片上註記測試物性耐久及曝曬 (RMK00105) . 【捲取】注意！本單為直立式包裝。禁用STAGGER捲取送包裝！送RCL重處理例外。 (RMK00512) . MIN訂單為平均厚度放行，實測厚度NG時，如單位長度符合範圍，請放行 (RMK00585) . 【美加訂單生產注意事項-CCP】1.請烤漆入口依照正背面漆鋼捲投向規定進行鋼捲投入。 (RMK00717) . 【美加訂單生產注意事項-CCP】2.烤漆入口依照鋼捲投向規定進行鋼捲投入。(CR1/CG1 CR2/CG2-->正向入料。CR1/CG2 CR2/CG1-->反向入料) (RMK00717) . 【美加訂單生產注意事項-CCP】3.此訂單背面漆一律採Nature塗裝，塗裝黏度設定40秒以上 (RMK00717) | 訂單:2506EFE021/001 RCL <生產備註> 事項如下 . 【捲取】注意！本單為直立式包裝。禁用STAGGER捲取送包裝！送RCL重處理例外。 (RMK00512) | 訂單:2506EFE021/001 CCPK 無 <生產備註> 事項 | 訂單:2506EFE021/001 CGQC <品檢備註> 事項如下 . 鍍層 AZ150 (含) 以上 , 鋅花等級 C~E 目標D，避免鋅花晶界明顯後續造成烤漆點狀未塗漆。 (RMK00565) | 訂單:2506EFE021/001 CCQC <品檢備註> 事項如下 . 【分切】經確認 HR 16.5～21.5 T，分切 4.54～3.62 T OK沒問題，若有特殊狀況請回饋 東澤 (RMK-E_CHIN) . 請品檢務必遵守 30CM*全寬*留1塊給LAB及1塊給塗料商，若背面非"B"字頭則各留2片 (RMK00105) . 【捲取】注意！本單為直立式包裝。禁用STAGGER捲取送包裝！送RCL重處理例外。 (RMK00512) | 訂單:2506EFE021/001 TOL 無 <生產備註> 事項 | 【分切】經確認 HR 16.5～21.5 T，分切 4.54～3.62 T OK沒問題，若有特殊狀況請回饋 東澤^^/CC1/CC2/CCQC/ <<.E_CHIN 2025/04/29 08:12.>> | 訂單 2506EFE021/001 修改記錄如下: 20250425 11:07:54 (25008) 退火碼: >> H2, 用途碼: >> COG001, 背面標示: >> S000, 訂單背面顏色(五碼): >> BW4CY, 背面漆膜厚: >> 12.5, 背面漆塗漆型式幾塗幾烤: >> 2, 鉻酸鹽: >> Z, 訂單厚度: >> 0.0142, 訂單重: >> 60, 重量容許率(下限): >> 10, 重量容許率(上限): >> 10, 訂單寬度: >> 40.875, 鍍製方式: >> MIN, 鋼捲內徑: >> 508, 鋼捲下限重: >> 3.62, 鋼捲上限重: >> 4.54, 壓花條件碼: >> -, 表面花紋: >> R, 綠色識別碼: >> -, 印刷輥號: >> -, 產品代碼: >> PPGL, 皮膜碼: >> -, 單位別: >> I, 油品種類: >> Z, 塗油量: >> Z, 包裝代碼: >> E0 , 保護膜碼: >> -, 客戶試片取樣數量: >> 0, 客戶試片取樣型式: >> -, 調質碼: >> S, 套筒碼: >> P , 規格: >> A792SSGR80, 製造標準: >> ASTM, 表面處理劑種類: >> Z, 表面處理劑塗佈量: >> Z, 伸長率測試: >> N, 硬度測試碼: >> N, 抗拉強度測試: >> N, 降伏強度測試: >> N, 厚度變異: >> 0, 訂單正面顏色(五碼): >> 4Y51T, 正面漆膜厚: >> 25, 正面漆塗漆型式幾塗幾烤: >> 2, 修邊碼: >> Y, 重量碼: >> AW, 鋼捲捲向: >> O, 鍍層碼: >> AZ35, 20250425 11:14:57 (25008) 鍍層碼: AZ35 >> AZ50, | *:
PPGL | 2506EFE021/002 | 1. ASTM 鍍製方式為MIN 與"最終產品保證1/2 ASTM 厚度公差"不能共存 (OFP00216)-{.不符.} 2. 單捲限重檢核 (原料重:16.5~21.5, 分切困難:18.16~19.16, 單捲限重:3.62~4.54)(OFP00031)-{.不符.} | 1. 製造標準為MS、ASTM或銷新加坡之訂單，若無技術指定優先用料，請優先使用國內料，勿使用ANFEN (OFP00406)-{.不符.} 2. ★提醒！MIN訂單先不要配安丰料★ (OFP00664)-{.不符.} | 1. ASTM 鍍製方式為MIN 與"最終產品保證1/2 ASTM 厚度公差"不能共存 (OFP00216)-{.不符.} 2. 鍍製方式為 MIN 或 TMI 時, 冷軋厚度公差 請改為 " 1/2 厚度公差" (OFP00265)-{.不符.} 3. 製造標準為MS、ASTM或銷新加坡之訂單，若無技術指定優先用料，請優先使用國內料，勿使用ANFEN (OFP00406)-{.不符.} 4. 【提醒】！本單為直立式包裝，嚴禁鍍鋅或烤漆後以STAGGER捲取 (OFP00451)-{.不符.} 5. ★提醒！MIN訂單先不要配安丰料★ (OFP00664)-{.不符.} | 訂單:2506EFE021/002 CPL <生產備註> 事項如下 . 除HGI/ HGL 訂單邊緣不噴油. 其餘皆側緣噴油 (RMK00285) . 【美加訂單生產注意事項-CPL】1.客戶美加地區訂單實施修邊刀最大使用顆數上限(20顆) (RMK00717) . 【美加訂單生產注意事項-CPL】2.排程備註:注意修邊品質與毛邊 (RMK00717) . 【美加訂單生產注意事項-CPL】3.去毛邊輥的管制：兩側壓力均設定1.0 kg/cm2 (RMK00717) | 訂單:2506EFE021/002 CR1 <生產備註> 事項如下 . 【美加訂單生產注意事項-CR】1.兩側各加開一個spot cooling增加冷卻效果。 (RMK00717) . 【美加訂單生產注意事項-CR】2.發生毛邊時，請降速生產減輕毛邊程度，暫留討論後再處置。 (RMK00717) | 訂單:2506EFE021/002 CR2 <生產備註> 事項如下 . 【美加訂單生產注意事項-CR】1.兩側各加開一個spot cooling增加冷卻效果。 (RMK00717) . 【美加訂單生產注意事項-CR】2.發生毛邊時，請降速生產減輕毛邊程度，暫留討論後再處置。 (RMK00717) | 訂單:2506EFE021/002 CG1 <生產備註> 事項如下 . 鍍製方式 MIN 訂單. (RMK00073) . 鍍層 AZ150 (含) 以上 , 鋅花等級 C~E 目標D，避免鋅花晶界明顯後續造成烤漆點狀未塗漆。 (RMK00565) . MIN訂單為平均厚度放行，實測厚度NG時，如單位長度符合範圍，請放行 (RMK00585) . 【美加訂單生產注意事項-CG1】副操確認完回控制室後，於生產排程鋼號旁簽名紀錄，以利後續追查(該排程生產完，排程單將保留)。 (RMK00717) . 【美加訂單生產注意事項-CG1】中央段副操每顆銲道出Pot時觀察銲道同時，確認Beaver Tail與鋼板接觸之Guide Roll羊毛氈狀況，並適時添加潤滑油(避免乾掉)。 (RMK00717) | 訂單:2506EFE021/002 CG2 <生產備註> 事項如下 . 鍍製方式 MIN 訂單. (RMK00073) . 鍍層 AZ150 (含) 以上 , 鋅花等級 C~E 目標D，避免鋅花晶界明顯後續造成烤漆點狀未塗漆。 (RMK00565) . MIN訂單為平均厚度放行，實測厚度NG時，如單位長度符合範圍，請放行 (RMK00585) . 【美加訂單生產注意事項-CG2】1.使用SUB-NOZZLE (RMK00717) | 訂單:2506EFE021/002 CC1 <生產備註> 事項如下 . 【分切】經確認 HR 16.5～21.5 T，分切 4.54～3.62 T OK沒問題，若有特殊狀況請回饋 東澤 (RMK-E_CHIN) . 鍍製方式 MIN 訂單. (RMK00073) . 請品檢務必遵守 30CM*全寬*留1塊給LAB及1塊給塗料商，若背面非"B"字頭則各留2片 (RMK00105) . 品檢人員於LAB試片上註記測試物性耐久及曝曬 (RMK00105) . 【捲取】注意！本單為直立式包裝。禁用STAGGER捲取送包裝！送RCL重處理例外。 (RMK00512) . MIN訂單為平均厚度放行，實測厚度NG時，如單位長度符合範圍，請放行 (RMK00585) . 【美加訂單生產注意事項-CCP】1.請烤漆入口依照正背面漆鋼捲投向規定進行鋼捲投入。 (RMK00717) . 【美加訂單生產注意事項-CCP】2.烤漆入口依照鋼捲投向規定進行鋼捲投入。(CR1/CG1 CR2/CG2-->正向入料。CR1/CG2 CR2/CG1-->反向入料) (RMK00717) . 【美加訂單生產注意事項-CCP】3.此訂單背面漆一律採Nature塗裝，塗裝黏度設定40秒以上 (RMK00717) | 訂單:2506EFE021/002 CC2 <生產備註> 事項如下 . 【分切】經確認 HR 16.5～21.5 T，分切 4.54～3.62 T OK沒問題，若有特殊狀況請回饋 東澤 (RMK-E_CHIN) . 鍍製方式 MIN 訂單. (RMK00073) . 請品檢務必遵守 30CM*全寬*留1塊給LAB及1塊給塗料商，若背面非"B"字頭則各留2片 (RMK00105) . 品檢人員於LAB試片上註記測試物性耐久及曝曬 (RMK00105) . 【捲取】注意！本單為直立式包裝。禁用STAGGER捲取送包裝！送RCL重處理例外。 (RMK00512) . MIN訂單為平均厚度放行，實測厚度NG時，如單位長度符合範圍，請放行 (RMK00585) . 【美加訂單生產注意事項-CCP】1.請烤漆入口依照正背面漆鋼捲投向規定進行鋼捲投入。 (RMK00717) . 【美加訂單生產注意事項-CCP】2.烤漆入口依照鋼捲投向規定進行鋼捲投入。(CR1/CG1 CR2/CG2-->正向入料。CR1/CG2 CR2/CG1-->反向入料) (RMK00717) . 【美加訂單生產注意事項-CCP】3.此訂單背面漆一律採Nature塗裝，塗裝黏度設定40秒以上 (RMK00717) | 訂單:2506EFE021/002 RCL <生產備註> 事項如下 . 【捲取】注意！本單為直立式包裝。禁用STAGGER捲取送包裝！送RCL重處理例外。 (RMK00512) | 訂單:2506EFE021/002 CCPK 無 <生產備註> 事項 | 訂單:2506EFE021/002 CGQC <品檢備註> 事項如下 . 鍍層 AZ150 (含) 以上 , 鋅花等級 C~E 目標D，避免鋅花晶界明顯後續造成烤漆點狀未塗漆。 (RMK00565) | 訂單:2506EFE021/002 CCQC <品檢備註> 事項如下 . 【分切】經確認 HR 16.5～21.5 T，分切 4.54～3.62 T OK沒問題，若有特殊狀況請回饋 東澤 (RMK-E_CHIN) . 請品檢務必遵守 30CM*全寬*留1塊給LAB及1塊給塗料商，若背面非"B"字頭則各留2片 (RMK00105) . 【捲取】注意！本單為直立式包裝。禁用STAGGER捲取送包裝！送RCL重處理例外。 (RMK00512) | 訂單:2506EFE021/002 TOL 無 <生產備註> 事項 | 【分切】經確認 HR 16.5～21.5 T，分切 4.54～3.62 T OK沒問題，若有特殊狀況請回饋 東澤^^/CC1/CC2/CCQC/^^ <<.E_CHIN 2025/04/29 08:19.>> | 訂單 2506EFE021/002 修改記錄如下: 20250425 11:08:34 (25008) 退火碼: >> H2, 用途碼: >> COG001, 背面標示: >> S000, 訂單背面顏色(五碼): >> BW4CY, 背面漆膜厚: >> 12.5, 背面漆塗漆型式幾塗幾烤: >> 2, 鉻酸鹽: >> Z, 訂單厚度: >> 0.0142, 訂單重: >> 40, 重量容許率(下限): >> 10, 重量容許率(上限): >> 10, 訂單寬度: >> 40.875, 鍍製方式: >> MIN, 鋼捲內徑: >> 508, 鋼捲下限重: >> 3.62, 鋼捲上限重: >> 4.54, 壓花條件碼: >> -, 表面花紋: >> R, 綠色識別碼: >> -, 印刷輥號: >> -, 產品代碼: >> PPGL, 皮膜碼: >> -, 單位別: >> I, 油品種類: >> Z, 塗油量: >> Z, 包裝代碼: >> E0 , 保護膜碼: >> -, 客戶試片取樣數量: >> 0, 客戶試片取樣型式: >> -, 調質碼: >> S, 套筒碼: >> P , 規格: >> A792SSGR80, 製造標準: >> ASTM, 表面處理劑種類: >> Z, 表面處理劑塗佈量: >> Z, 伸長率測試: >> N, 硬度測試碼: >> N, 抗拉強度測試: >> N, 降伏強度測試: >> N, 厚度變異: >> 0, 訂單正面顏色(五碼): >> 6G81T, 正面漆膜厚: >> 25, 正面漆塗漆型式幾塗幾烤: >> 2, 修邊碼: >> Y, 重量碼: >> AW, 鋼捲捲向: >> O, 鍍層碼: >> AZ35, 20250425 11:15:09 (25008) 鍍層碼: AZ35 >> AZ50, | *:
PPGL | 2506EFE021/003 | 1. ASTM 鍍製方式為MIN 與"最終產品保證1/2 ASTM 厚度公差"不能共存 (OFP00216)-{.不符.} 2. 單捲限重檢核 (原料重:16.5~21.5, 分切困難:18.16~19.16, 單捲限重:3.62~4.54)(OFP00031)-{.不符.} | 1. 製造標準為MS、ASTM或銷新加坡之訂單，若無技術指定優先用料，請優先使用國內料，勿使用ANFEN (OFP00406)-{.不符.} 2. ★提醒！MIN訂單先不要配安丰料★ (OFP00664)-{.不符.} | 1. ASTM 鍍製方式為MIN 與"最終產品保證1/2 ASTM 厚度公差"不能共存 (OFP00216)-{.不符.} 2. 鍍製方式為 MIN 或 TMI 時, 冷軋厚度公差 請改為 " 1/2 厚度公差" (OFP00265)-{.不符.} 3. 製造標準為MS、ASTM或銷新加坡之訂單，若無技術指定優先用料，請優先使用國內料，勿使用ANFEN (OFP00406)-{.不符.} 4. 【提醒】！本單為直立式包裝，嚴禁鍍鋅或烤漆後以STAGGER捲取 (OFP00451)-{.不符.} 5. ★提醒！MIN訂單先不要配安丰料★ (OFP00664)-{.不符.} | 訂單:2506EFE021/003 CPL <生產備註> 事項如下 . 除HGI/ HGL 訂單邊緣不噴油. 其餘皆側緣噴油 (RMK00285) . 【美加訂單生產注意事項-CPL】1.客戶美加地區訂單實施修邊刀最大使用顆數上限(20顆) (RMK00717) . 【美加訂單生產注意事項-CPL】2.排程備註:注意修邊品質與毛邊 (RMK00717) . 【美加訂單生產注意事項-CPL】3.去毛邊輥的管制：兩側壓力均設定1.0 kg/cm2 (RMK00717) | 訂單:2506EFE021/003 CR1 <生產備註> 事項如下 . 【美加訂單生產注意事項-CR】1.兩側各加開一個spot cooling增加冷卻效果。 (RMK00717) . 【美加訂單生產注意事項-CR】2.發生毛邊時，請降速生產減輕毛邊程度，暫留討論後再處置。 (RMK00717) | 訂單:2506EFE021/003 CR2 <生產備註> 事項如下 . 【美加訂單生產注意事項-CR】1.兩側各加開一個spot cooling增加冷卻效果。 (RMK00717) . 【美加訂單生產注意事項-CR】2.發生毛邊時，請降速生產減輕毛邊程度，暫留討論後再處置。 (RMK00717) | 訂單:2506EFE021/003 CG1 <生產備註> 事項如下 . 鍍製方式 MIN 訂單. (RMK00073) . 鍍層 AZ150 (含) 以上 , 鋅花等級 C~E 目標D，避免鋅花晶界明顯後續造成烤漆點狀未塗漆。 (RMK00565) . MIN訂單為平均厚度放行，實測厚度NG時，如單位長度符合範圍，請放行 (RMK00585) . 【美加訂單生產注意事項-CG1】副操確認完回控制室後，於生產排程鋼號旁簽名紀錄，以利後續追查(該排程生產完，排程單將保留)。 (RMK00717) . 【美加訂單生產注意事項-CG1】中央段副操每顆銲道出Pot時觀察銲道同時，確認Beaver Tail與鋼板接觸之Guide Roll羊毛氈狀況，並適時添加潤滑油(避免乾掉)。 (RMK00717) | 訂單:2506EFE021/003 CG2 <生產備註> 事項如下 . 鍍製方式 MIN 訂單. (RMK00073) . 鍍層 AZ150 (含) 以上 , 鋅花等級 C~E 目標D，避免鋅花晶界明顯後續造成烤漆點狀未塗漆。 (RMK00565) . MIN訂單為平均厚度放行，實測厚度NG時，如單位長度符合範圍，請放行 (RMK00585) . 【美加訂單生產注意事項-CG2】1.使用SUB-NOZZLE (RMK00717) | 訂單:2506EFE021/003 CC1 <生產備註> 事項如下 . 【分切】經確認 HR 16.5～21.5 T，分切 4.54～3.62 T OK沒問題，若有特殊狀況請回饋 東澤 (RMK-E_CHIN) . 【留板】YCP 新色第一次生產！請留 "30 cm X全寬" 烤漆板一片。請貼標籤+寫YCP (RMK-E_CHIN) . 鍍製方式 MIN 訂單. (RMK00073) . 請品檢務必遵守 30CM*全寬*留1塊給LAB及1塊給塗料商，若背面非"B"字頭則各留2片 (RMK00105) . 品檢人員於LAB試片上註記測試物性耐久及曝曬 (RMK00105) . 【捲取】注意！本單為直立式包裝。禁用STAGGER捲取送包裝！送RCL重處理例外。 (RMK00512) . MIN訂單為平均厚度放行，實測厚度NG時，如單位長度符合範圍，請放行 (RMK00585) . 【美加訂單生產注意事項-CCP】1.請烤漆入口依照正背面漆鋼捲投向規定進行鋼捲投入。 (RMK00717) . 【美加訂單生產注意事項-CCP】2.烤漆入口依照鋼捲投向規定進行鋼捲投入。(CR1/CG1 CR2/CG2-->正向入料。CR1/CG2 CR2/CG1-->反向入料) (RMK00717) . 【美加訂單生產注意事項-CCP】3.此訂單背面漆一律採Nature塗裝，塗裝黏度設定40秒以上 (RMK00717) | 訂單:2506EFE021/003 CC2 <生產備註> 事項如下 . 【分切】經確認 HR 16.5～21.5 T，分切 4.54～3.62 T OK沒問題，若有特殊狀況請回饋 東澤 (RMK-E_CHIN) . 【留板】YCP 新色第一次生產！請留 "30 cm X全寬" 烤漆板一片。請貼標籤+寫YCP (RMK-E_CHIN) . 鍍製方式 MIN 訂單. (RMK00073) . 請品檢務必遵守 30CM*全寬*留1塊給LAB及1塊給塗料商，若背面非"B"字頭則各留2片 (RMK00105) . 品檢人員於LAB試片上註記測試物性耐久及曝曬 (RMK00105) . 【捲取】注意！本單為直立式包裝。禁用STAGGER捲取送包裝！送RCL重處理例外。 (RMK00512) . MIN訂單為平均厚度放行，實測厚度NG時，如單位長度符合範圍，請放行 (RMK00585) . 【美加訂單生產注意事項-CCP】1.請烤漆入口依照正背面漆鋼捲投向規定進行鋼捲投入。 (RMK00717) . 【美加訂單生產注意事項-CCP】2.烤漆入口依照鋼捲投向規定進行鋼捲投入。(CR1/CG1 CR2/CG2-->正向入料。CR1/CG2 CR2/CG1-->反向入料) (RMK00717) . 【美加訂單生產注意事項-CCP】3.此訂單背面漆一律採Nature塗裝，塗裝黏度設定40秒以上 (RMK00717) | 訂單:2506EFE021/003 RCL <生產備註> 事項如下 . 【捲取】注意！本單為直立式包裝。禁用STAGGER捲取送包裝！送RCL重處理例外。 (RMK00512) | 訂單:2506EFE021/003 CCPK 無 <生產備註> 事項 | 訂單:2506EFE021/003 CGQC <品檢備註> 事項如下 . 鍍層 AZ150 (含) 以上 , 鋅花等級 C~E 目標D，避免鋅花晶界明顯後續造成烤漆點狀未塗漆。 (RMK00565) | 訂單:2506EFE021/003 CCQC <品檢備註> 事項如下 . 【分切】經確認 HR 16.5～21.5 T，分切 4.54～3.62 T OK沒問題，若有特殊狀況請回饋 東澤 (RMK-E_CHIN) . 【留板】YCP 新色第一次生產！請留 "30 cm X全寬" 烤漆板一片。請貼標籤+寫YCP (RMK-E_CHIN) . 請品檢務必遵守 30CM*全寬*留1塊給LAB及1塊給塗料商，若背面非"B"字頭則各留2片 (RMK00105) . 【捲取】注意！本單為直立式包裝。禁用STAGGER捲取送包裝！送RCL重處理例外。 (RMK00512) | 訂單:2506EFE021/003 TOL 無 <生產備註> 事項 | 【留板】YCP 新色第一次生產！請留 "30 cm X全寬" 烤漆板一片。請貼標籤+寫YCP^^/CC1/CC2/CCQC/^^ <<.E_CHIN 2025/04/29 08:24.>> 【分切】經確認 HR 16.5～21.5 T，分切 4.54～3.62 T OK沒問題，若有特殊狀況請回饋 東澤^^/CC1/CC2/CCQC/^^ <<.E_CHIN 2025/04/29 08:25.>> | 訂單 2506EFE021/003 修改記錄如下: 20250425 11:09:28 (25008) 退火碼: >> H2, 用途碼: >> COG001, 背面標示: >> S000, 訂單背面顏色(五碼): >> BW4CY, 背面漆膜厚: >> 12.5, 背面漆塗漆型式幾塗幾烤: >> 2, 鉻酸鹽: >> Z, 訂單厚度: >> 0.0142, 訂單重: >> 40, 重量容許率(下限): >> 10, 重量容許率(上限): >> 10, 訂單寬度: >> 40.875, 鍍製方式: >> MIN, 鋼捲內徑: >> 508, 鋼捲下限重: >> 3.62, 鋼捲上限重: >> 4.54, 壓花條件碼: >> -, 表面花紋: >> R, 綠色識別碼: >> -, 印刷輥號: >> -, 產品代碼: >> PPGL, 皮膜碼: >> -, 單位別: >> I, 油品種類: >> Z, 塗油量: >> Z, 包裝代碼: >> E0 , 保護膜碼: >> -, 客戶試片取樣數量: >> 0, 客戶試片取樣型式: >> -, 調質碼: >> S, 套筒碼: >> P , 規格: >> A792SSGR80, 製造標準: >> ASTM, 表面處理劑種類: >> Z, 表面處理劑塗佈量: >> Z, 伸長率測試: >> N, 硬度測試碼: >> N, 抗拉強度測試: >> N, 降伏強度測試: >> N, 厚度變異: >> 0, 訂單正面顏色(五碼): >> 4R65T, 正面漆膜厚: >> 25, 正面漆塗漆型式幾塗幾烤: >> 2, 修邊碼: >> Y, 重量碼: >> AW, 鋼捲捲向: >> O, 鍍層碼: >> AZ35, 20250425 11:15:30 (25008) 鍍層碼: AZ35 >> AZ50, | *:
PPGL | 2506EFE021/004 | 1. ASTM 鍍製方式為MIN 與"最終產品保證1/2 ASTM 厚度公差"不能共存 (OFP00216)-{.不符.} 2. 單捲限重檢核 (原料重:16.5~21.5, 分切困難:18.16~19.16, 單捲限重:3.62~4.54)(OFP00031)-{.不符.} | 1. 製造標準為MS、ASTM或銷新加坡之訂單，若無技術指定優先用料，請優先使用國內料，勿使用ANFEN (OFP00406)-{.不符.} 2. ★提醒！MIN訂單先不要配安丰料★ (OFP00664)-{.不符.} | 1. ASTM 鍍製方式為MIN 與"最終產品保證1/2 ASTM 厚度公差"不能共存 (OFP00216)-{.不符.} 2. 鍍製方式為 MIN 或 TMI 時, 冷軋厚度公差 請改為 " 1/2 厚度公差" (OFP00265)-{.不符.} 3. 製造標準為MS、ASTM或銷新加坡之訂單，若無技術指定優先用料，請優先使用國內料，勿使用ANFEN (OFP00406)-{.不符.} 4. 【提醒】！本單為直立式包裝，嚴禁鍍鋅或烤漆後以STAGGER捲取 (OFP00451)-{.不符.} 5. ★提醒！MIN訂單先不要配安丰料★ (OFP00664)-{.不符.} | 訂單:2506EFE021/004 CPL <生產備註> 事項如下 . 除HGI/ HGL 訂單邊緣不噴油. 其餘皆側緣噴油 (RMK00285) . 【美加訂單生產注意事項-CPL】1.客戶美加地區訂單實施修邊刀最大使用顆數上限(20顆) (RMK00717) . 【美加訂單生產注意事項-CPL】2.排程備註:注意修邊品質與毛邊 (RMK00717) . 【美加訂單生產注意事項-CPL】3.去毛邊輥的管制：兩側壓力均設定1.0 kg/cm2 (RMK00717) | 訂單:2506EFE021/004 CR1 <生產備註> 事項如下 . 【美加訂單生產注意事項-CR】1.兩側各加開一個spot cooling增加冷卻效果。 (RMK00717) . 【美加訂單生產注意事項-CR】2.發生毛邊時，請降速生產減輕毛邊程度，暫留討論後再處置。 (RMK00717) | 訂單:2506EFE021/004 CR2 <生產備註> 事項如下 . 【美加訂單生產注意事項-CR】1.兩側各加開一個spot cooling增加冷卻效果。 (RMK00717) . 【美加訂單生產注意事項-CR】2.發生毛邊時，請降速生產減輕毛邊程度，暫留討論後再處置。 (RMK00717) | 訂單:2506EFE021/004 CG1 <生產備註> 事項如下 . 鍍製方式 MIN 訂單. (RMK00073) . 鍍層 AZ150 (含) 以上 , 鋅花等級 C~E 目標D，避免鋅花晶界明顯後續造成烤漆點狀未塗漆。 (RMK00565) . MIN訂單為平均厚度放行，實測厚度NG時，如單位長度符合範圍，請放行 (RMK00585) . 【美加訂單生產注意事項-CG1】副操確認完回控制室後，於生產排程鋼號旁簽名紀錄，以利後續追查(該排程生產完，排程單將保留)。 (RMK00717) . 【美加訂單生產注意事項-CG1】中央段副操每顆銲道出Pot時觀察銲道同時，確認Beaver Tail與鋼板接觸之Guide Roll羊毛氈狀況，並適時添加潤滑油(避免乾掉)。 (RMK00717) | 訂單:2506EFE021/004 CG2 <生產備註> 事項如下 . 鍍製方式 MIN 訂單. (RMK00073) . 鍍層 AZ150 (含) 以上 , 鋅花等級 C~E 目標D，避免鋅花晶界明顯後續造成烤漆點狀未塗漆。 (RMK00565) . MIN訂單為平均厚度放行，實測厚度NG時，如單位長度符合範圍，請放行 (RMK00585) . 【美加訂單生產注意事項-CG2】1.使用SUB-NOZZLE (RMK00717) | 訂單:2506EFE021/004 CC1 <生產備註> 事項如下 . 【分切】經確認 HR 16.5～21.5 T，分切 4.54～3.62 T OK沒問題，若有特殊狀況請回饋 東澤 (RMK-E_CHIN) . 鍍製方式 MIN 訂單. (RMK00073) . 請品檢務必遵守 30CM*全寬*留1塊給LAB及1塊給塗料商，若背面非"B"字頭則各留2片 (RMK00105) . 品檢人員於LAB試片上註記測試物性耐久及曝曬 (RMK00105) . 【捲取】注意！本單為直立式包裝。禁用STAGGER捲取送包裝！送RCL重處理例外。 (RMK00512) . MIN訂單為平均厚度放行，實測厚度NG時，如單位長度符合範圍，請放行 (RMK00585) . 【美加訂單生產注意事項-CCP】1.請烤漆入口依照正背面漆鋼捲投向規定進行鋼捲投入。 (RMK00717) . 【美加訂單生產注意事項-CCP】2.烤漆入口依照鋼捲投向規定進行鋼捲投入。(CR1/CG1 CR2/CG2-->正向入料。CR1/CG2 CR2/CG1-->反向入料) (RMK00717) . 【美加訂單生產注意事項-CCP】3.此訂單背面漆一律採Nature塗裝，塗裝黏度設定40秒以上 (RMK00717) | 訂單:2506EFE021/004 CC2 <生產備註> 事項如下 . 【分切】經確認 HR 16.5～21.5 T，分切 4.54～3.62 T OK沒問題，若有特殊狀況請回饋 東澤 (RMK-E_CHIN) . 鍍製方式 MIN 訂單. (RMK00073) . 請品檢務必遵守 30CM*全寬*留1塊給LAB及1塊給塗料商，若背面非"B"字頭則各留2片 (RMK00105) . 品檢人員於LAB試片上註記測試物性耐久及曝曬 (RMK00105) . 【捲取】注意！本單為直立式包裝。禁用STAGGER捲取送包裝！送RCL重處理例外。 (RMK00512) . MIN訂單為平均厚度放行，實測厚度NG時，如單位長度符合範圍，請放行 (RMK00585) . 【美加訂單生產注意事項-CCP】1.請烤漆入口依照正背面漆鋼捲投向規定進行鋼捲投入。 (RMK00717) . 【美加訂單生產注意事項-CCP】2.烤漆入口依照鋼捲投向規定進行鋼捲投入。(CR1/CG1 CR2/CG2-->正向入料。CR1/CG2 CR2/CG1-->反向入料) (RMK00717) . 【美加訂單生產注意事項-CCP】3.此訂單背面漆一律採Nature塗裝，塗裝黏度設定40秒以上 (RMK00717) | 訂單:2506EFE021/004 RCL <生產備註> 事項如下 . 【捲取】注意！本單為直立式包裝。禁用STAGGER捲取送包裝！送RCL重處理例外。 (RMK00512) | 訂單:2506EFE021/004 CCPK 無 <生產備註> 事項 | 訂單:2506EFE021/004 CGQC <品檢備註> 事項如下 . 鍍層 AZ150 (含) 以上 , 鋅花等級 C~E 目標D，避免鋅花晶界明顯後續造成烤漆點狀未塗漆。 (RMK00565) | 訂單:2506EFE021/004 CCQC <品檢備註> 事項如下 . 【分切】經確認 HR 16.5～21.5 T，分切 4.54～3.62 T OK沒問題，若有特殊狀況請回饋 東澤 (RMK-E_CHIN) . 請品檢務必遵守 30CM*全寬*留1塊給LAB及1塊給塗料商，若背面非"B"字頭則各留2片 (RMK00105) . 【捲取】注意！本單為直立式包裝。禁用STAGGER捲取送包裝！送RCL重處理例外。 (RMK00512) | 訂單:2506EFE021/004 TOL 無 <生產備註> 事項 | 【分切】經確認 HR 16.5～21.5 T，分切 4.54～3.62 T OK沒問題，若有特殊狀況請回饋 東澤^^/CC1/CC2/CCQC/^^ <<.E_CHIN 2025/04/29 08:36.>> | 訂單 2506EFE021/004 修改記錄如下: 20250425 11:10:04 (25008) 退火碼: >> H2, 用途碼: >> COG001, 背面標示: >> S000, 訂單背面顏色(五碼): >> BW4CY, 背面漆膜厚: >> 12.5, 背面漆塗漆型式幾塗幾烤: >> 2, 鉻酸鹽: >> Z, 訂單厚度: >> 0.0142, 訂單重: >> 40, 重量容許率(下限): >> 10, 重量容許率(上限): >> 10, 訂單寬度: >> 40.875, 鍍製方式: >> MIN, 鋼捲內徑: >> 508, 鋼捲下限重: >> 3.62, 鋼捲上限重: >> 4.54, 壓花條件碼: >> -, 表面花紋: >> R, 綠色識別碼: >> -, 印刷輥號: >> -, 產品代碼: >> PPGL, 皮膜碼: >> -, 單位別: >> I, 油品種類: >> Z, 塗油量: >> Z, 包裝代碼: >> E0 , 保護膜碼: >> -, 客戶試片取樣數量: >> 0, 客戶試片取樣型式: >> -, 調質碼: >> S, 套筒碼: >> P , 規格: >> A792SSGR80, 製造標準: >> ASTM, 表面處理劑種類: >> Z, 表面處理劑塗佈量: >> Z, 伸長率測試: >> N, 硬度測試碼: >> N, 抗拉強度測試: >> N, 降伏強度測試: >> N, 厚度變異: >> 0, 訂單正面顏色(五碼): >> 5C42T, 正面漆膜厚: >> 25, 正面漆塗漆型式幾塗幾烤: >> 2, 修邊碼: >> Y, 重量碼: >> AW, 鋼捲捲向: >> O, 鍍層碼: >> AZ35, 20250425 11:15:41 (25008) 鍍層碼: AZ35 >> AZ50, | *:
PPGL | 2506EFE021/005 | 1. ASTM 鍍製方式為MIN 與"最終產品保證1/2 ASTM 厚度公差"不能共存 (OFP00216)-{.不符.} 2. 單捲限重檢核 (原料重:16.5~21.5, 分切困難:18.16~19.16, 單捲限重:3.62~4.54)(OFP00031)-{.不符.} | 1. 製造標準為MS、ASTM或銷新加坡之訂單，若無技術指定優先用料，請優先使用國內料，勿使用ANFEN (OFP00406)-{.不符.} 2. ★提醒！MIN訂單先不要配安丰料★ (OFP00664)-{.不符.} | 1. ASTM 鍍製方式為MIN 與"最終產品保證1/2 ASTM 厚度公差"不能共存 (OFP00216)-{.不符.} 2. 鍍製方式為 MIN 或 TMI 時, 冷軋厚度公差 請改為 " 1/2 厚度公差" (OFP00265)-{.不符.} 3. 製造標準為MS、ASTM或銷新加坡之訂單，若無技術指定優先用料，請優先使用國內料，勿使用ANFEN (OFP00406)-{.不符.} 4. 【提醒】！本單為直立式包裝，嚴禁鍍鋅或烤漆後以STAGGER捲取 (OFP00451)-{.不符.} 5. ★提醒！MIN訂單先不要配安丰料★ (OFP00664)-{.不符.} | 訂單:2506EFE021/005 CPL <生產備註> 事項如下 . 除HGI/ HGL 訂單邊緣不噴油. 其餘皆側緣噴油 (RMK00285) . 【美加訂單生產注意事項-CPL】1.客戶美加地區訂單實施修邊刀最大使用顆數上限(20顆) (RMK00717) . 【美加訂單生產注意事項-CPL】2.排程備註:注意修邊品質與毛邊 (RMK00717) . 【美加訂單生產注意事項-CPL】3.去毛邊輥的管制：兩側壓力均設定1.0 kg/cm2 (RMK00717) | 訂單:2506EFE021/005 CR1 <生產備註> 事項如下 . 【美加訂單生產注意事項-CR】1.兩側各加開一個spot cooling增加冷卻效果。 (RMK00717) . 【美加訂單生產注意事項-CR】2.發生毛邊時，請降速生產減輕毛邊程度，暫留討論後再處置。 (RMK00717) | 訂單:2506EFE021/005 CR2 <生產備註> 事項如下 . 【美加訂單生產注意事項-CR】1.兩側各加開一個spot cooling增加冷卻效果。 (RMK00717) . 【美加訂單生產注意事項-CR】2.發生毛邊時，請降速生產減輕毛邊程度，暫留討論後再處置。 (RMK00717) | 訂單:2506EFE021/005 CG1 <生產備註> 事項如下 . 鍍製方式 MIN 訂單. (RMK00073) . 鍍層 AZ150 (含) 以上 , 鋅花等級 C~E 目標D，避免鋅花晶界明顯後續造成烤漆點狀未塗漆。 (RMK00565) . MIN訂單為平均厚度放行，實測厚度NG時，如單位長度符合範圍，請放行 (RMK00585) . 【美加訂單生產注意事項-CG1】副操確認完回控制室後，於生產排程鋼號旁簽名紀錄，以利後續追查(該排程生產完，排程單將保留)。 (RMK00717) . 【美加訂單生產注意事項-CG1】中央段副操每顆銲道出Pot時觀察銲道同時，確認Beaver Tail與鋼板接觸之Guide Roll羊毛氈狀況，並適時添加潤滑油(避免乾掉)。 (RMK00717) | 訂單:2506EFE021/005 CG2 <生產備註> 事項如下 . 鍍製方式 MIN 訂單. (RMK00073) . 鍍層 AZ150 (含) 以上 , 鋅花等級 C~E 目標D，避免鋅花晶界明顯後續造成烤漆點狀未塗漆。 (RMK00565) . MIN訂單為平均厚度放行，實測厚度NG時，如單位長度符合範圍，請放行 (RMK00585) . 【美加訂單生產注意事項-CG2】1.使用SUB-NOZZLE (RMK00717) | 訂單:2506EFE021/005 CC1 <生產備註> 事項如下 . 【分切】經確認 HR 16.5～21.5 T，分切 4.54～3.62 T OK沒問題，若有特殊狀況請回饋 東澤 (RMK-E_CHIN) . 鍍製方式 MIN 訂單. (RMK00073) . 請品檢務必遵守 30CM*全寬*留1塊給LAB及1塊給塗料商，若背面非"B"字頭則各留2片 (RMK00105) . 品檢人員於LAB試片上註記測試物性耐久及曝曬 (RMK00105) . 1. IP保固屋頂所有色碼需每一顆母鋼留30cm*全寬線上板(IP留一片,TED留一片,這兩片要同子鋼號碼) (RMK00207) . 2.取完後 TSD品檢通知TDCC，TDCC會通知 IP人員來拿走 (RMK00207) . 【捲取】注意！本單為直立式包裝。禁用STAGGER捲取送包裝！送RCL重處理例外。 (RMK00512) . MIN訂單為平均厚度放行，實測厚度NG時，如單位長度符合範圍，請放行 (RMK00585) . 【美加訂單生產注意事項-CCP】1.請烤漆入口依照正背面漆鋼捲投向規定進行鋼捲投入。 (RMK00717) . 【美加訂單生產注意事項-CCP】2.烤漆入口依照鋼捲投向規定進行鋼捲投入。(CR1/CG1 CR2/CG2-->正向入料。CR1/CG2 CR2/CG1-->反向入料) (RMK00717) . 【美加訂單生產注意事項-CCP】3.此訂單背面漆一律採Nature塗裝，塗裝黏度設定40秒以上 (RMK00717) | 訂單:2506EFE021/005 CC2 <生產備註> 事項如下 . 【分切】經確認 HR 16.5～21.5 T，分切 4.54～3.62 T OK沒問題，若有特殊狀況請回饋 東澤 (RMK-E_CHIN) . 鍍製方式 MIN 訂單. (RMK00073) . 請品檢務必遵守 30CM*全寬*留1塊給LAB及1塊給塗料商，若背面非"B"字頭則各留2片 (RMK00105) . 品檢人員於LAB試片上註記測試物性耐久及曝曬 (RMK00105) . 1. IP保固屋頂所有色碼需每一顆母鋼留30cm*全寬線上板(IP留一片,TED留一片,這兩片要同子鋼號碼) (RMK00207) . 2.取完後 TSD品檢通知TDCC，TDCC會通知 IP人員來拿走 (RMK00207) . 【捲取】注意！本單為直立式包裝。禁用STAGGER捲取送包裝！送RCL重處理例外。 (RMK00512) . MIN訂單為平均厚度放行，實測厚度NG時，如單位長度符合範圍，請放行 (RMK00585) . 【美加訂單生產注意事項-CCP】1.請烤漆入口依照正背面漆鋼捲投向規定進行鋼捲投入。 (RMK00717) . 【美加訂單生產注意事項-CCP】2.烤漆入口依照鋼捲投向規定進行鋼捲投入。(CR1/CG1 CR2/CG2-->正向入料。CR1/CG2 CR2/CG1-->反向入料) (RMK00717) . 【美加訂單生產注意事項-CCP】3.此訂單背面漆一律採Nature塗裝，塗裝黏度設定40秒以上 (RMK00717) | 訂單:2506EFE021/005 RCL <生產備註> 事項如下 . 【捲取】注意！本單為直立式包裝。禁用STAGGER捲取送包裝！送RCL重處理例外。 (RMK00512) | 訂單:2506EFE021/005 CCPK 無 <生產備註> 事項 | 訂單:2506EFE021/005 CGQC <品檢備註> 事項如下 . 鍍層 AZ150 (含) 以上 , 鋅花等級 C~E 目標D，避免鋅花晶界明顯後續造成烤漆點狀未塗漆。 (RMK00565) | 訂單:2506EFE021/005 CCQC <品檢備註> 事項如下 . 【分切】經確認 HR 16.5～21.5 T，分切 4.54～3.62 T OK沒問題，若有特殊狀況請回饋 東澤 (RMK-E_CHIN) . 請品檢務必遵守 30CM*全寬*留1塊給LAB及1塊給塗料商，若背面非"B"字頭則各留2片 (RMK00105) . 1. IP保固屋頂所有色碼需每一顆母鋼留30cm*全寬線上板(IP留一片,TED留一片,這兩片要同子鋼號碼) (RMK00207) . 2.取完後 TSD品檢通知TDCC，TDCC會通知 IP人員來拿走 (RMK00207) . 【捲取】注意！本單為直立式包裝。禁用STAGGER捲取送包裝！送RCL重處理例外。 (RMK00512) | 訂單:2506EFE021/005 TOL 無 <生產備註> 事項 | 【分切】經確認 HR 16.5～21.5 T，分切 4.54～3.62 T OK沒問題，若有特殊狀況請回饋 東澤^^/CC1/CC2/CCQC/^^ <<.E_CHIN 2025/04/29 08:40.>> | 訂單 2506EFE021/005 修改記錄如下: 20250425 11:10:30 (25008) 退火碼: >> H2, 用途碼: >> COG001, 背面標示: >> S000, 訂單背面顏色(五碼): >> BW4CY, 背面漆膜厚: >> 12.5, 背面漆塗漆型式幾塗幾烤: >> 2, 鉻酸鹽: >> Z, 訂單厚度: >> 0.0142, 訂單重: >> 40, 重量容許率(下限): >> 10, 重量容許率(上限): >> 10, 訂單寬度: >> 40.875, 鍍製方式: >> MIN, 鋼捲內徑: >> 508, 鋼捲下限重: >> 3.62, 鋼捲上限重: >> 4.54, 壓花條件碼: >> -, 表面花紋: >> R, 綠色識別碼: >> -, 印刷輥號: >> -, 產品代碼: >> PPGL, 皮膜碼: >> -, 單位別: >> I, 油品種類: >> Z, 塗油量: >> Z, 包裝代碼: >> E0 , 保護膜碼: >> -, 客戶試片取樣數量: >> 0, 客戶試片取樣型式: >> -, 調質碼: >> S, 套筒碼: >> P , 規格: >> A792SSGR80, 製造標準: >> ASTM, 表面處理劑種類: >> Z, 表面處理劑塗佈量: >> Z, 伸長率測試: >> N, 硬度測試碼: >> N, 抗拉強度測試: >> N, 降伏強度測試: >> N, 厚度變異: >> 0, 訂單正面顏色(五碼): >> 6C36T, 正面漆膜厚: >> 25, 正面漆塗漆型式幾塗幾烤: >> 2, 修邊碼: >> Y, 重量碼: >> AW, 鋼捲捲向: >> O, 鍍層碼: >> AZ35, 20250425 11:16:05 (25008) 鍍層碼: AZ35 >> AZ50, | *:
PPGL | 2506EFE021/006 | 1. ASTM 鍍製方式為MIN 與"最終產品保證1/2 ASTM 厚度公差"不能共存 (OFP00216)-{.不符.} 2. 單捲限重檢核 (原料重:16.5~21.5, 分切困難:18.16~19.16, 單捲限重:3.62~4.54)(OFP00031)-{.不符.} | 1. 製造標準為MS、ASTM或銷新加坡之訂單，若無技術指定優先用料，請優先使用國內料，勿使用ANFEN (OFP00406)-{.不符.} 2. ★提醒！MIN訂單先不要配安丰料★ (OFP00664)-{.不符.} | 1. ASTM 鍍製方式為MIN 與"最終產品保證1/2 ASTM 厚度公差"不能共存 (OFP00216)-{.不符.} 2. 鍍製方式為 MIN 或 TMI 時, 冷軋厚度公差 請改為 " 1/2 厚度公差" (OFP00265)-{.不符.} 3. 製造標準為MS、ASTM或銷新加坡之訂單，若無技術指定優先用料，請優先使用國內料，勿使用ANFEN (OFP00406)-{.不符.} 4. 【提醒】！本單為直立式包裝，嚴禁鍍鋅或烤漆後以STAGGER捲取 (OFP00451)-{.不符.} 5. ★提醒！MIN訂單先不要配安丰料★ (OFP00664)-{.不符.} | 訂單:2506EFE021/006 CPL <生產備註> 事項如下 . 除HGI/ HGL 訂單邊緣不噴油. 其餘皆側緣噴油 (RMK00285) . 【美加訂單生產注意事項-CPL】1.客戶美加地區訂單實施修邊刀最大使用顆數上限(20顆) (RMK00717) . 【美加訂單生產注意事項-CPL】2.排程備註:注意修邊品質與毛邊 (RMK00717) . 【美加訂單生產注意事項-CPL】3.去毛邊輥的管制：兩側壓力均設定1.0 kg/cm2 (RMK00717) | 訂單:2506EFE021/006 CR1 <生產備註> 事項如下 . 【美加訂單生產注意事項-CR】1.兩側各加開一個spot cooling增加冷卻效果。 (RMK00717) . 【美加訂單生產注意事項-CR】2.發生毛邊時，請降速生產減輕毛邊程度，暫留討論後再處置。 (RMK00717) | 訂單:2506EFE021/006 CR2 <生產備註> 事項如下 . 【美加訂單生產注意事項-CR】1.兩側各加開一個spot cooling增加冷卻效果。 (RMK00717) . 【美加訂單生產注意事項-CR】2.發生毛邊時，請降速生產減輕毛邊程度，暫留討論後再處置。 (RMK00717) | 訂單:2506EFE021/006 CG1 <生產備註> 事項如下 . 鍍製方式 MIN 訂單. (RMK00073) . 鍍層 AZ150 (含) 以上 , 鋅花等級 C~E 目標D，避免鋅花晶界明顯後續造成烤漆點狀未塗漆。 (RMK00565) . MIN訂單為平均厚度放行，實測厚度NG時，如單位長度符合範圍，請放行 (RMK00585) . 【美加訂單生產注意事項-CG1】副操確認完回控制室後，於生產排程鋼號旁簽名紀錄，以利後續追查(該排程生產完，排程單將保留)。 (RMK00717) . 【美加訂單生產注意事項-CG1】中央段副操每顆銲道出Pot時觀察銲道同時，確認Beaver Tail與鋼板接觸之Guide Roll羊毛氈狀況，並適時添加潤滑油(避免乾掉)。 (RMK00717) | 訂單:2506EFE021/006 CG2 <生產備註> 事項如下 . 鍍製方式 MIN 訂單. (RMK00073) . 鍍層 AZ150 (含) 以上 , 鋅花等級 C~E 目標D，避免鋅花晶界明顯後續造成烤漆點狀未塗漆。 (RMK00565) . MIN訂單為平均厚度放行，實測厚度NG時，如單位長度符合範圍，請放行 (RMK00585) . 【美加訂單生產注意事項-CG2】1.使用SUB-NOZZLE (RMK00717) | 訂單:2506EFE021/006 CC1 <生產備註> 事項如下 . 【分切】經確認 HR 16.5～21.5 T，分切 4.54～3.62 T OK沒問題，若有特殊狀況請回饋 東澤 (RMK-E_CHIN) . 鍍製方式 MIN 訂單. (RMK00073) . 請品檢務必遵守 30CM*全寬*留1塊給LAB及1塊給塗料商，若背面非"B"字頭則各留2片 (RMK00105) . 品檢人員於LAB試片上註記測試物性耐久及曝曬 (RMK00105) . 【捲取】注意！本單為直立式包裝。禁用STAGGER捲取送包裝！送RCL重處理例外。 (RMK00512) . MIN訂單為平均厚度放行，實測厚度NG時，如單位長度符合範圍，請放行 (RMK00585) . 【美加訂單生產注意事項-CCP】1.請烤漆入口依照正背面漆鋼捲投向規定進行鋼捲投入。 (RMK00717) . 【美加訂單生產注意事項-CCP】2.烤漆入口依照鋼捲投向規定進行鋼捲投入。(CR1/CG1 CR2/CG2-->正向入料。CR1/CG2 CR2/CG1-->反向入料) (RMK00717) . 【美加訂單生產注意事項-CCP】3.此訂單背面漆一律採Nature塗裝，塗裝黏度設定40秒以上 (RMK00717) | 訂單:2506EFE021/006 CC2 <生產備註> 事項如下 . 【分切】經確認 HR 16.5～21.5 T，分切 4.54～3.62 T OK沒問題，若有特殊狀況請回饋 東澤 (RMK-E_CHIN) . 鍍製方式 MIN 訂單. (RMK00073) . 請品檢務必遵守 30CM*全寬*留1塊給LAB及1塊給塗料商，若背面非"B"字頭則各留2片 (RMK00105) . 品檢人員於LAB試片上註記測試物性耐久及曝曬 (RMK00105) . 【捲取】注意！本單為直立式包裝。禁用STAGGER捲取送包裝！送RCL重處理例外。 (RMK00512) . MIN訂單為平均厚度放行，實測厚度NG時，如單位長度符合範圍，請放行 (RMK00585) . 【美加訂單生產注意事項-CCP】1.請烤漆入口依照正背面漆鋼捲投向規定進行鋼捲投入。 (RMK00717) . 【美加訂單生產注意事項-CCP】2.烤漆入口依照鋼捲投向規定進行鋼捲投入。(CR1/CG1 CR2/CG2-->正向入料。CR1/CG2 CR2/CG1-->反向入料) (RMK00717) . 【美加訂單生產注意事項-CCP】3.此訂單背面漆一律採Nature塗裝，塗裝黏度設定40秒以上 (RMK00717) | 訂單:2506EFE021/006 RCL <生產備註> 事項如下 . 【捲取】注意！本單為直立式包裝。禁用STAGGER捲取送包裝！送RCL重處理例外。 (RMK00512) | 訂單:2506EFE021/006 CCPK 無 <生產備註> 事項 | 訂單:2506EFE021/006 CGQC <品檢備註> 事項如下 . 鍍層 AZ150 (含) 以上 , 鋅花等級 C~E 目標D，避免鋅花晶界明顯後續造成烤漆點狀未塗漆。 (RMK00565) | 訂單:2506EFE021/006 CCQC <品檢備註> 事項如下 . 【分切】經確認 HR 16.5～21.5 T，分切 4.54～3.62 T OK沒問題，若有特殊狀況請回饋 東澤 (RMK-E_CHIN) . 請品檢務必遵守 30CM*全寬*留1塊給LAB及1塊給塗料商，若背面非"B"字頭則各留2片 (RMK00105) . 【捲取】注意！本單為直立式包裝。禁用STAGGER捲取送包裝！送RCL重處理例外。 (RMK00512) | 訂單:2506EFE021/006 TOL 無 <生產備註> 事項 | 【分切】經確認 HR 16.5～21.5 T，分切 4.54～3.62 T OK沒問題，若有特殊狀況請回饋 東澤^^/CC1/CC2/CCQC/^^ <<.E_CHIN 2025/04/29 08:51.>> | 訂單 2506EFE021/006 修改記錄如下: 20250425 11:11:06 (25008) 退火碼: >> H2, 用途碼: >> COG001, 背面標示: >> S000, 訂單背面顏色(五碼): >> BW4CY, 背面漆膜厚: >> 12.5, 背面漆塗漆型式幾塗幾烤: >> 2, 鉻酸鹽: >> Z, 訂單厚度: >> 0.0142, 訂單重: >> 40, 重量容許率(下限): >> 10, 重量容許率(上限): >> 10, 訂單寬度: >> 40.875, 鍍製方式: >> MIN, 鋼捲內徑: >> 508, 鋼捲下限重: >> 3.62, 鋼捲上限重: >> 4.54, 壓花條件碼: >> -, 表面花紋: >> R, 綠色識別碼: >> -, 印刷輥號: >> -, 產品代碼: >> PPGL, 皮膜碼: >> -, 單位別: >> I, 油品種類: >> Z, 塗油量: >> Z, 包裝代碼: >> E0 , 保護膜碼: >> -, 客戶試片取樣數量: >> 0, 客戶試片取樣型式: >> -, 調質碼: >> S, 套筒碼: >> P , 規格: >> A792SSGR80, 製造標準: >> ASTM, 表面處理劑種類: >> Z, 表面處理劑塗佈量: >> Z, 伸長率測試: >> N, 硬度測試碼: >> N, 抗拉強度測試: >> N, 降伏強度測試: >> N, 厚度變異: >> 0, 訂單正面顏色(五碼): >> 8B71T, 正面漆膜厚: >> 25, 正面漆塗漆型式幾塗幾烤: >> 2, 修邊碼: >> Y, 重量碼: >> AW, 鋼捲捲向: >> O, 鍍層碼: >> AZ35, 20250425 11:16:14 (25008) 鍍層碼: AZ35 >> AZ50, | *:
PPGL | 2506EFE021/007 | 1. ASTM 鍍製方式為MIN 與"最終產品保證1/2 ASTM 厚度公差"不能共存 (OFP00216)-{.不符.} 2. 單捲限重檢核 (原料重:16.5~21.5, 分切困難:18.16~19.16, 單捲限重:3.62~4.54)(OFP00031)-{.不符.} | 1. 製造標準為MS、ASTM或銷新加坡之訂單，若無技術指定優先用料，請優先使用國內料，勿使用ANFEN (OFP00406)-{.不符.} 2. ★提醒！MIN訂單先不要配安丰料★ (OFP00664)-{.不符.} | 1. ASTM 鍍製方式為MIN 與"最終產品保證1/2 ASTM 厚度公差"不能共存 (OFP00216)-{.不符.} 2. 鍍製方式為 MIN 或 TMI 時, 冷軋厚度公差 請改為 " 1/2 厚度公差" (OFP00265)-{.不符.} 3. 製造標準為MS、ASTM或銷新加坡之訂單，若無技術指定優先用料，請優先使用國內料，勿使用ANFEN (OFP00406)-{.不符.} 4. 【提醒】！本單為直立式包裝，嚴禁鍍鋅或烤漆後以STAGGER捲取 (OFP00451)-{.不符.} 5. ★提醒！MIN訂單先不要配安丰料★ (OFP00664)-{.不符.} | 訂單:2506EFE021/007 CPL <生產備註> 事項如下 . 除HGI/ HGL 訂單邊緣不噴油. 其餘皆側緣噴油 (RMK00285) . 【美加訂單生產注意事項-CPL】1.客戶美加地區訂單實施修邊刀最大使用顆數上限(20顆) (RMK00717) . 【美加訂單生產注意事項-CPL】2.排程備註:注意修邊品質與毛邊 (RMK00717) . 【美加訂單生產注意事項-CPL】3.去毛邊輥的管制：兩側壓力均設定1.0 kg/cm2 (RMK00717) | 訂單:2506EFE021/007 CR1 <生產備註> 事項如下 . 【美加訂單生產注意事項-CR】1.兩側各加開一個spot cooling增加冷卻效果。 (RMK00717) . 【美加訂單生產注意事項-CR】2.發生毛邊時，請降速生產減輕毛邊程度，暫留討論後再處置。 (RMK00717) | 訂單:2506EFE021/007 CR2 <生產備註> 事項如下 . 【美加訂單生產注意事項-CR】1.兩側各加開一個spot cooling增加冷卻效果。 (RMK00717) . 【美加訂單生產注意事項-CR】2.發生毛邊時，請降速生產減輕毛邊程度，暫留討論後再處置。 (RMK00717) | 訂單:2506EFE021/007 CG1 <生產備註> 事項如下 . 鍍製方式 MIN 訂單. (RMK00073) . 鍍層 AZ150 (含) 以上 , 鋅花等級 C~E 目標D，避免鋅花晶界明顯後續造成烤漆點狀未塗漆。 (RMK00565) . MIN訂單為平均厚度放行，實測厚度NG時，如單位長度符合範圍，請放行 (RMK00585) . 【美加訂單生產注意事項-CG1】副操確認完回控制室後，於生產排程鋼號旁簽名紀錄，以利後續追查(該排程生產完，排程單將保留)。 (RMK00717) . 【美加訂單生產注意事項-CG1】中央段副操每顆銲道出Pot時觀察銲道同時，確認Beaver Tail與鋼板接觸之Guide Roll羊毛氈狀況，並適時添加潤滑油(避免乾掉)。 (RMK00717) | 訂單:2506EFE021/007 CG2 <生產備註> 事項如下 . 鍍製方式 MIN 訂單. (RMK00073) . 鍍層 AZ150 (含) 以上 , 鋅花等級 C~E 目標D，避免鋅花晶界明顯後續造成烤漆點狀未塗漆。 (RMK00565) . MIN訂單為平均厚度放行，實測厚度NG時，如單位長度符合範圍，請放行 (RMK00585) . 【美加訂單生產注意事項-CG2】1.使用SUB-NOZZLE (RMK00717) | 訂單:2506EFE021/007 CC1 <生產備註> 事項如下 . 【分切】經確認 HR 16.5～21.5 T，分切 4.54～3.62 T OK沒問題，若有特殊狀況請回饋 東澤 (RMK-E_CHIN) . 鍍製方式 MIN 訂單. (RMK00073) . 請品檢務必遵守 30CM*全寬*留1塊給LAB及1塊給塗料商，若背面非"B"字頭則各留2片 (RMK00105) . 品檢人員於LAB試片上註記測試物性耐久及曝曬 (RMK00105) . 【捲取】注意！本單為直立式包裝。禁用STAGGER捲取送包裝！送RCL重處理例外。 (RMK00512) . MIN訂單為平均厚度放行，實測厚度NG時，如單位長度符合範圍，請放行 (RMK00585) . 【美加訂單生產注意事項-CCP】1.請烤漆入口依照正背面漆鋼捲投向規定進行鋼捲投入。 (RMK00717) . 【美加訂單生產注意事項-CCP】2.烤漆入口依照鋼捲投向規定進行鋼捲投入。(CR1/CG1 CR2/CG2-->正向入料。CR1/CG2 CR2/CG1-->反向入料) (RMK00717) . 【美加訂單生產注意事項-CCP】3.此訂單背面漆一律採Nature塗裝，塗裝黏度設定40秒以上 (RMK00717) | 訂單:2506EFE021/007 CC2 <生產備註> 事項如下 . 【分切】經確認 HR 16.5～21.5 T，分切 4.54～3.62 T OK沒問題，若有特殊狀況請回饋 東澤 (RMK-E_CHIN) . 鍍製方式 MIN 訂單. (RMK00073) . 請品檢務必遵守 30CM*全寬*留1塊給LAB及1塊給塗料商，若背面非"B"字頭則各留2片 (RMK00105) . 品檢人員於LAB試片上註記測試物性耐久及曝曬 (RMK00105) . 【捲取】注意！本單為直立式包裝。禁用STAGGER捲取送包裝！送RCL重處理例外。 (RMK00512) . MIN訂單為平均厚度放行，實測厚度NG時，如單位長度符合範圍，請放行 (RMK00585) . 【美加訂單生產注意事項-CCP】1.請烤漆入口依照正背面漆鋼捲投向規定進行鋼捲投入。 (RMK00717) . 【美加訂單生產注意事項-CCP】2.烤漆入口依照鋼捲投向規定進行鋼捲投入。(CR1/CG1 CR2/CG2-->正向入料。CR1/CG2 CR2/CG1-->反向入料) (RMK00717) . 【美加訂單生產注意事項-CCP】3.此訂單背面漆一律採Nature塗裝，塗裝黏度設定40秒以上 (RMK00717) | 訂單:2506EFE021/007 RCL <生產備註> 事項如下 . 【捲取】注意！本單為直立式包裝。禁用STAGGER捲取送包裝！送RCL重處理例外。 (RMK00512) | 訂單:2506EFE021/007 CCPK 無 <生產備註> 事項 | 訂單:2506EFE021/007 CGQC <品檢備註> 事項如下 . 鍍層 AZ150 (含) 以上 , 鋅花等級 C~E 目標D，避免鋅花晶界明顯後續造成烤漆點狀未塗漆。 (RMK00565) | 訂單:2506EFE021/007 CCQC <品檢備註> 事項如下 . 【分切】經確認 HR 16.5～21.5 T，分切 4.54～3.62 T OK沒問題，若有特殊狀況請回饋 東澤 (RMK-E_CHIN) . 請品檢務必遵守 30CM*全寬*留1塊給LAB及1塊給塗料商，若背面非"B"字頭則各留2片 (RMK00105) . 【捲取】注意！本單為直立式包裝。禁用STAGGER捲取送包裝！送RCL重處理例外。 (RMK00512) | 訂單:2506EFE021/007 TOL 無 <生產備註> 事項 | 【分切】經確認 HR 16.5～21.5 T，分切 4.54～3.62 T OK沒問題，若有特殊狀況請回饋 東澤^^/CC1/CC2/CCQC/ <<.E_CHIN 2025/04/29 08:55.>> | 訂單 2506EFE021/007 修改記錄如下: 20250425 11:11:45 (25008) 退火碼: >> H2, 用途碼: >> COG001, 背面標示: >> S000, 訂單背面顏色(五碼): >> BW4CY, 背面漆膜厚: >> 12.5, 背面漆塗漆型式幾塗幾烤: >> 2, 鉻酸鹽: >> Z, 訂單厚度: >> 0.0142, 訂單重: >> 60, 重量容許率(下限): >> 10, 重量容許率(上限): >> 10, 訂單寬度: >> 40.875, 鍍製方式: >> MIN, 鋼捲內徑: >> 508, 鋼捲下限重: >> 3.62, 鋼捲上限重: >> 4.54, 壓花條件碼: >> -, 表面花紋: >> R, 綠色識別碼: >> -, 印刷輥號: >> -, 產品代碼: >> PPGL, 皮膜碼: >> -, 單位別: >> I, 油品種類: >> Z, 塗油量: >> Z, 包裝代碼: >> E0 , 保護膜碼: >> -, 客戶試片取樣數量: >> 0, 客戶試片取樣型式: >> -, 調質碼: >> S, 套筒碼: >> P , 規格: >> A792SSGR80, 製造標準: >> ASTM, 表面處理劑種類: >> Z, 表面處理劑塗佈量: >> Z, 伸長率測試: >> N, 硬度測試碼: >> N, 抗拉強度測試: >> N, 降伏強度測試: >> N, 厚度變異: >> 0, 訂單正面顏色(五碼): >> 3Y69T, 正面漆膜厚: >> 25, 正面漆塗漆型式幾塗幾烤: >> 2, 修邊碼: >> Y, 重量碼: >> AW, 鋼捲捲向: >> O, 鍍層碼: >> AZ35, 20250425 11:16:28 (25008) 鍍層碼: AZ35 >> AZ50, | *:
PPGL | 2506EFE021/008 | 1. ASTM 鍍製方式為MIN 與"最終產品保證1/2 ASTM 厚度公差"不能共存 (OFP00216)-{.不符.} 2. 單捲限重檢核 (原料重:16.5~21.5, 分切困難:18.16~19.16, 單捲限重:3.62~4.54)(OFP00031)-{.不符.} | 1. 製造標準為MS、ASTM或銷新加坡之訂單，若無技術指定優先用料，請優先使用國內料，勿使用ANFEN (OFP00406)-{.不符.} 2. ★提醒！MIN訂單先不要配安丰料★ (OFP00664)-{.不符.} | 1. ASTM 鍍製方式為MIN 與"最終產品保證1/2 ASTM 厚度公差"不能共存 (OFP00216)-{.不符.} 2. 鍍製方式為 MIN 或 TMI 時, 冷軋厚度公差 請改為 " 1/2 厚度公差" (OFP00265)-{.不符.} 3. 製造標準為MS、ASTM或銷新加坡之訂單，若無技術指定優先用料，請優先使用國內料，勿使用ANFEN (OFP00406)-{.不符.} 4. 【提醒】！本單為直立式包裝，嚴禁鍍鋅或烤漆後以STAGGER捲取 (OFP00451)-{.不符.} 5. ★提醒！MIN訂單先不要配安丰料★ (OFP00664)-{.不符.} | 訂單:2506EFE021/008 CPL <生產備註> 事項如下 . 除HGI/ HGL 訂單邊緣不噴油. 其餘皆側緣噴油 (RMK00285) . 【美加訂單生產注意事項-CPL】1.客戶美加地區訂單實施修邊刀最大使用顆數上限(20顆) (RMK00717) . 【美加訂單生產注意事項-CPL】2.排程備註:注意修邊品質與毛邊 (RMK00717) . 【美加訂單生產注意事項-CPL】3.去毛邊輥的管制：兩側壓力均設定1.0 kg/cm2 (RMK00717) | 訂單:2506EFE021/008 CR1 <生產備註> 事項如下 . 【美加訂單生產注意事項-CR】1.兩側各加開一個spot cooling增加冷卻效果。 (RMK00717) . 【美加訂單生產注意事項-CR】2.發生毛邊時，請降速生產減輕毛邊程度，暫留討論後再處置。 (RMK00717) | 訂單:2506EFE021/008 CR2 <生產備註> 事項如下 . 【美加訂單生產注意事項-CR】1.兩側各加開一個spot cooling增加冷卻效果。 (RMK00717) . 【美加訂單生產注意事項-CR】2.發生毛邊時，請降速生產減輕毛邊程度，暫留討論後再處置。 (RMK00717) | 訂單:2506EFE021/008 CG1 <生產備註> 事項如下 . 鍍製方式 MIN 訂單. (RMK00073) . 鍍層 AZ150 (含) 以上 , 鋅花等級 C~E 目標D，避免鋅花晶界明顯後續造成烤漆點狀未塗漆。 (RMK00565) . MIN訂單為平均厚度放行，實測厚度NG時，如單位長度符合範圍，請放行 (RMK00585) . 【美加訂單生產注意事項-CG1】副操確認完回控制室後，於生產排程鋼號旁簽名紀錄，以利後續追查(該排程生產完，排程單將保留)。 (RMK00717) . 【美加訂單生產注意事項-CG1】中央段副操每顆銲道出Pot時觀察銲道同時，確認Beaver Tail與鋼板接觸之Guide Roll羊毛氈狀況，並適時添加潤滑油(避免乾掉)。 (RMK00717) | 訂單:2506EFE021/008 CG2 <生產備註> 事項如下 . 鍍製方式 MIN 訂單. (RMK00073) . 鍍層 AZ150 (含) 以上 , 鋅花等級 C~E 目標D，避免鋅花晶界明顯後續造成烤漆點狀未塗漆。 (RMK00565) . MIN訂單為平均厚度放行，實測厚度NG時，如單位長度符合範圍，請放行 (RMK00585) . 【美加訂單生產注意事項-CG2】1.使用SUB-NOZZLE (RMK00717) | 訂單:2506EFE021/008 CC1 <生產備註> 事項如下 . 【分切】經計算 HR 16.5～21.5 分切 3.62～4.54 是 OK的 (RMK-E_CHIN) . 鍍製方式 MIN 訂單. (RMK00073) . 請品檢務必遵守 30CM*全寬*留1塊給LAB及1塊給塗料商，若背面非"B"字頭則各留2片 (RMK00105) . 品檢人員於LAB試片上註記測試物性耐久及曝曬 (RMK00105) . 【捲取】注意！本單為直立式包裝。禁用STAGGER捲取送包裝！送RCL重處理例外。 (RMK00512) . MIN訂單為平均厚度放行，實測厚度NG時，如單位長度符合範圍，請放行 (RMK00585) . 【水痕】因YCP 近似深黑色水痕可能嚴重，因此指定CC1生產注意W/Q 使用純水與水量控制 (RMK00596) . 【美加訂單生產注意事項-CCP】1.請烤漆入口依照正背面漆鋼捲投向規定進行鋼捲投入。 (RMK00717) . 【美加訂單生產注意事項-CCP】2.烤漆入口依照鋼捲投向規定進行鋼捲投入。(CR1/CG1 CR2/CG2-->正向入料。CR1/CG2 CR2/CG1-->反向入料) (RMK00717) . 【美加訂單生產注意事項-CCP】3.此訂單背面漆一律採Nature塗裝，塗裝黏度設定40秒以上 (RMK00717) | 訂單:2506EFE021/008 CC2 <生產備註> 事項如下 . 【分切】經計算 HR 16.5～21.5 分切 3.62～4.54 是 OK的 (RMK-E_CHIN) . 鍍製方式 MIN 訂單. (RMK00073) . 請品檢務必遵守 30CM*全寬*留1塊給LAB及1塊給塗料商，若背面非"B"字頭則各留2片 (RMK00105) . 品檢人員於LAB試片上註記測試物性耐久及曝曬 (RMK00105) . 【捲取】注意！本單為直立式包裝。禁用STAGGER捲取送包裝！送RCL重處理例外。 (RMK00512) . MIN訂單為平均厚度放行，實測厚度NG時，如單位長度符合範圍，請放行 (RMK00585) . 【水痕】因YCP 近似深黑色水痕可能嚴重，因此指定CC1生產注意W/Q 使用純水與水量控制 (RMK00596) . 【美加訂單生產注意事項-CCP】1.請烤漆入口依照正背面漆鋼捲投向規定進行鋼捲投入。 (RMK00717) . 【美加訂單生產注意事項-CCP】2.烤漆入口依照鋼捲投向規定進行鋼捲投入。(CR1/CG1 CR2/CG2-->正向入料。CR1/CG2 CR2/CG1-->反向入料) (RMK00717) . 【美加訂單生產注意事項-CCP】3.此訂單背面漆一律採Nature塗裝，塗裝黏度設定40秒以上 (RMK00717) | 訂單:2506EFE021/008 RCL <生產備註> 事項如下 . 【捲取】注意！本單為直立式包裝。禁用STAGGER捲取送包裝！送RCL重處理例外。 (RMK00512) | 訂單:2506EFE021/008 CCPK 無 <生產備註> 事項 | 訂單:2506EFE021/008 CGQC <品檢備註> 事項如下 . 鍍層 AZ150 (含) 以上 , 鋅花等級 C~E 目標D，避免鋅花晶界明顯後續造成烤漆點狀未塗漆。 (RMK00565) | 訂單:2506EFE021/008 CCQC <品檢備註> 事項如下 . 【分切】經計算 HR 16.5～21.5 分切 3.62～4.54 是 OK的 (RMK-E_CHIN) . 請品檢務必遵守 30CM*全寬*留1塊給LAB及1塊給塗料商，若背面非"B"字頭則各留2片 (RMK00105) . 【捲取】注意！本單為直立式包裝。禁用STAGGER捲取送包裝！送RCL重處理例外。 (RMK00512) | 訂單:2506EFE021/008 TOL 無 <生產備註> 事項 | 【分切】經計算 HR 16.5～21.5 分切 3.62～4.54 是 OK的^^/CC1/CC2/CCQC/ <<.E_CHIN 2025/04/28 15:01.>> | 訂單 2506EFE021/008 修改記錄如下: 20250425 11:12:14 (25008) 退火碼: >> H2, 用途碼: >> COG001, 背面標示: >> S000, 訂單背面顏色(五碼): >> BW4CY, 背面漆膜厚: >> 12.5, 背面漆塗漆型式幾塗幾烤: >> 2, 鉻酸鹽: >> Z, 訂單厚度: >> 0.0142, 訂單重: >> 80, 重量容許率(下限): >> 10, 重量容許率(上限): >> 10, 訂單寬度: >> 40.875, 鍍製方式: >> MIN, 鋼捲內徑: >> 508, 鋼捲下限重: >> 3.62, 鋼捲上限重: >> 4.54, 壓花條件碼: >> -, 表面花紋: >> R, 綠色識別碼: >> -, 印刷輥號: >> -, 產品代碼: >> PPGL, 皮膜碼: >> -, 單位別: >> I, 油品種類: >> Z, 塗油量: >> Z, 包裝代碼: >> E0 , 保護膜碼: >> -, 客戶試片取樣數量: >> 0, 客戶試片取樣型式: >> -, 調質碼: >> S, 套筒碼: >> P , 規格: >> A792SSGR80, 製造標準: >> ASTM, 表面處理劑種類: >> Z, 表面處理劑塗佈量: >> Z, 伸長率測試: >> N, 硬度測試碼: >> N, 抗拉強度測試: >> N, 降伏強度測試: >> N, 厚度變異: >> 0, 訂單正面顏色(五碼): >> 7Y91T, 正面漆膜厚: >> 25, 正面漆塗漆型式幾塗幾烤: >> 2, 修邊碼: >> Y, 重量碼: >> AW, 鋼捲捲向: >> O, 鍍層碼: >> AZ35, 20250425 11:16:45 (25008) 鍍層碼: AZ35 >> AZ50, | *:
PPGL | 2506EFE024/001 | 1. ASTM 鍍製方式為MIN 與"最終產品保證1/2 ASTM 厚度公差"不能共存 (OFP00216)-{.不符.} | 1. 製造標準為MS、ASTM或銷新加坡之訂單，若無技術指定優先用料，請優先使用國內料，勿使用ANFEN (OFP00406)-{.不符.} 2. ★提醒！MIN訂單先不要配安丰料★ (OFP00664)-{.不符.} | 1. ASTM 鍍製方式為MIN 與"最終產品保證1/2 ASTM 厚度公差"不能共存 (OFP00216)-{.不符.} 2. 鍍製方式為 MIN 或 TMI 時, 冷軋厚度公差 請改為 " 1/2 厚度公差" (OFP00265)-{.不符.} 3. 製造標準為MS、ASTM或銷新加坡之訂單，若無技術指定優先用料，請優先使用國內料，勿使用ANFEN (OFP00406)-{.不符.} 4. 【提醒】！本單為直立式包裝，嚴禁鍍鋅或烤漆後以STAGGER捲取 (OFP00451)-{.不符.} 5. ★提醒！MIN訂單先不要配安丰料★ (OFP00664)-{.不符.} 6. ※超耐候一系列用途要確認是否有英制公差需求，有英制公差需求時選配碼用ON027※ (OFP00680)-{.不符.} | 訂單:2506EFE024/001 CPL <生產備註> 事項如下 . 除HGI/ HGL 訂單邊緣不噴油. 其餘皆側緣噴油 (RMK00285) . 【美加訂單生產注意事項-CPL】1.客戶美加地區訂單實施修邊刀最大使用顆數上限(20顆) (RMK00717) . 【美加訂單生產注意事項-CPL】2.排程備註:注意修邊品質與毛邊 (RMK00717) . 【美加訂單生產注意事項-CPL】3.去毛邊輥的管制：兩側壓力均設定1.0 kg/cm2 (RMK00717) | 訂單:2506EFE024/001 CR1 <生產備註> 事項如下 . 【美加訂單生產注意事項-CR】1.兩側各加開一個spot cooling增加冷卻效果。 (RMK00717) . 【美加訂單生產注意事項-CR】2.發生毛邊時，請降速生產減輕毛邊程度，暫留討論後再處置。 (RMK00717) | 訂單:2506EFE024/001 CR2 <生產備註> 事項如下 . 【美加訂單生產注意事項-CR】1.兩側各加開一個spot cooling增加冷卻效果。 (RMK00717) . 【美加訂單生產注意事項-CR】2.發生毛邊時，請降速生產減輕毛邊程度，暫留討論後再處置。 (RMK00717) | 訂單:2506EFE024/001 CG1 <生產備註> 事項如下 . 【板形】 FLATNESS 板形≦12 I-UNIT（≦0.7％） (RMK-E_CHIN) . 鍍鋅表面不可有鋅痕、壓痕、凹陷、及刮傷 、應變痕等。 (RMK00054) . 鍍製方式 MIN 訂單. (RMK00073) . 鍍層 AZ150 (含) 以上 , 鋅花等級 C~E 目標D，避免鋅花晶界明顯後續造成烤漆點狀未塗漆。 (RMK00565) . MIN訂單為平均厚度放行，實測厚度NG時，如單位長度符合範圍，請放行 (RMK00585) . ★【弓形度】★該客戶有弓形度異常缺陷抱怨，請注意板型控制與未經整平區域要切除乾淨，且板型異常之鋼捲不得一級放行 (RMK00620) . 【美加訂單生產注意事項-CG1】副操確認完回控制室後，於生產排程鋼號旁簽名紀錄，以利後續追查(該排程生產完，排程單將保留)。 (RMK00717) . 【美加訂單生產注意事項-CG1】中央段副操每顆銲道出Pot時觀察銲道同時，確認Beaver Tail與鋼板接觸之Guide Roll羊毛氈狀況，並適時添加潤滑油(避免乾掉)。 (RMK00717) | 訂單:2506EFE024/001 CG2 <生產備註> 事項如下 . 【板形】 FLATNESS 板形≦12 I-UNIT（≦0.7％） (RMK-E_CHIN) . 鍍鋅表面不可有鋅痕、壓痕、凹陷、及刮傷 、應變痕等。 (RMK00054) . 鍍製方式 MIN 訂單. (RMK00073) . 鍍層 AZ150 (含) 以上 , 鋅花等級 C~E 目標D，避免鋅花晶界明顯後續造成烤漆點狀未塗漆。 (RMK00565) . MIN訂單為平均厚度放行，實測厚度NG時，如單位長度符合範圍，請放行 (RMK00585) . ★【弓形度】★該客戶有弓形度異常缺陷抱怨，請注意板型控制與未經整平區域要切除乾淨，且板型異常之鋼捲不得一級放行 (RMK00620) . 【美加訂單生產注意事項-CG2】1.使用SUB-NOZZLE (RMK00717) | 訂單:2506EFE024/001 CC1 <生產備註> 事項如下 . 【板形】 FLATNESS 板形≦12 I-UNIT（≦0.7％） (RMK-E_CHIN) . 正面面漆(20U)及正面總膜厚(25U)要求管制90%以上之膜厚,未達標準降級. (RMK00054) . 若背面面漆(20U)及背面總膜厚(25U)時要求管制90%以上之膜厚,未達標準降級 (RMK00054) . 面漆=18U(90%)~請購基準22U(110%),標準板總膜厚=5+20U(100%面漆). (RMK00054) . 30CM*全寬*留1塊給LAB及1塊給塗料商, (RMK00054) . 鍍製方式 MIN 訂單. (RMK00073) . 【捲取】注意！本單為直立式包裝。禁用STAGGER捲取送包裝！送RCL重處理例外。 (RMK00512) . MIN訂單為平均厚度放行，實測厚度NG時，如單位長度符合範圍，請放行 (RMK00585) . ★【弓形度】★該客戶有弓形度異常缺陷抱怨，請注意板型控制與未經整平區域要切除乾淨，且板型異常之鋼捲不得一級放行 (RMK00620) . 【美加訂單生產注意事項-CCP】1.請烤漆入口依照正背面漆鋼捲投向規定進行鋼捲投入。 (RMK00717) . 【美加訂單生產注意事項-CCP】2.烤漆入口依照鋼捲投向規定進行鋼捲投入。(CR1/CG1 CR2/CG2-->正向入料。CR1/CG2 CR2/CG1-->反向入料) (RMK00717) . 【美加訂單生產注意事項-CCP】3.此訂單背面漆一律採Nature塗裝，塗裝黏度設定40秒以上 (RMK00717) | 訂單:2506EFE024/001 CC2 <生產備註> 事項如下 . 【板形】 FLATNESS 板形≦12 I-UNIT（≦0.7％） (RMK-E_CHIN) . 正面面漆(20U)及正面總膜厚(25U)要求管制90%以上之膜厚,未達標準降級. (RMK00054) . 若背面面漆(20U)及背面總膜厚(25U)時要求管制90%以上之膜厚,未達標準降級 (RMK00054) . 面漆=18U(90%)~請購基準22U(110%),標準板總膜厚=5+20U(100%面漆). (RMK00054) . 30CM*全寬*留1塊給LAB及1塊給塗料商, (RMK00054) . 鍍製方式 MIN 訂單. (RMK00073) . 【捲取】注意！本單為直立式包裝。禁用STAGGER捲取送包裝！送RCL重處理例外。 (RMK00512) . MIN訂單為平均厚度放行，實測厚度NG時，如單位長度符合範圍，請放行 (RMK00585) . ★【弓形度】★該客戶有弓形度異常缺陷抱怨，請注意板型控制與未經整平區域要切除乾淨，且板型異常之鋼捲不得一級放行 (RMK00620) . 【美加訂單生產注意事項-CCP】1.請烤漆入口依照正背面漆鋼捲投向規定進行鋼捲投入。 (RMK00717) . 【美加訂單生產注意事項-CCP】2.烤漆入口依照鋼捲投向規定進行鋼捲投入。(CR1/CG1 CR2/CG2-->正向入料。CR1/CG2 CR2/CG1-->反向入料) (RMK00717) . 【美加訂單生產注意事項-CCP】3.此訂單背面漆一律採Nature塗裝，塗裝黏度設定40秒以上 (RMK00717) | 訂單:2506EFE024/001 RCL <生產備註> 事項如下 . 【捲取】注意！本單為直立式包裝。禁用STAGGER捲取送包裝！送RCL重處理例外。 (RMK00512) | 訂單:2506EFE024/001 CCPK 無 <生產備註> 事項 | 訂單:2506EFE024/001 CGQC <品檢備註> 事項如下 . 【板形】 FLATNESS 板形≦12 I-UNIT（≦0.7％） (RMK-E_CHIN) . 鍍層 AZ150 (含) 以上 , 鋅花等級 C~E 目標D，避免鋅花晶界明顯後續造成烤漆點狀未塗漆。 (RMK00565) . ★【弓形度】★該客戶有弓形度異常缺陷抱怨，請注意板型控制與未經整平區域要切除乾淨，且板型異常之鋼捲不得一級放行 (RMK00620) | 訂單:2506EFE024/001 CCQC <品檢備註> 事項如下 . 【板形】 FLATNESS 板形≦12 I-UNIT（≦0.7％） (RMK-E_CHIN) . 【捲取】注意！本單為直立式包裝。禁用STAGGER捲取送包裝！送RCL重處理例外。 (RMK00512) . ★【弓形度】★該客戶有弓形度異常缺陷抱怨，請注意板型控制與未經整平區域要切除乾淨，且板型異常之鋼捲不得一級放行 (RMK00620) | 訂單:2506EFE024/001 TOL 無 <生產備註> 事項 | 【板形】 FLATNESS 板形≦12 I-UNIT（≦0.7％）^^/CG1/CG2/CC1/CC2/CGQC/CCQC/^^ <<.E_CHIN 2025/05/09 11:47.>> | 訂單 2506EFE024/001 修改記錄如下: 20250423 13:18:31 (25010) 退火碼: >> H2, 用途碼: >> COG007, 背面標示: >> S000, 訂單背面顏色(五碼): >> BW57Y, 背面漆膜厚: >> 12.5, 背面漆塗漆型式幾塗幾烤: >> 2, 鉻酸鹽: >> Z, 訂單厚度: >> 0.0142, 訂單重: >> 40, 重量容許率(下限): >> 10, 重量容許率(上限): >> 10, 訂單寬度: >> 40.875, 鍍製方式: >> MIN, 鋼捲內徑: >> 508, 鋼捲下限重: >> 3, 鋼捲上限重: >> 4.5, 壓花條件碼: >> -, 表面花紋: >> R, 綠色識別碼: >> -, 印刷輥號: >> -, 產品代碼: >> PPGL, 皮膜碼: >> -, 單位別: >> I, 油品種類: >> Z, 塗油量: >> Z, 包裝代碼: >> E0 , 保護膜碼: >> -, 客戶試片取樣型式: >> -, 調質碼: >> S, 套筒碼: >> P , 規格: >> A792SSGR80, 製造標準: >> ASTM, 表面處理劑種類: >> Z, 表面處理劑塗佈量: >> Z, 伸長率測試: >> N, 硬度測試碼: >> N, 抗拉強度測試: >> N, 降伏強度測試: >> N, 厚度變異: >> 0, 訂單正面顏色(五碼): >> SBG8P, 正面漆膜厚: >> 25, 正面漆塗漆型式幾塗幾烤: >> 2, 修邊碼: >> Y, 重量碼: >> AW, 鋼捲捲向: >> O, 鍍層碼: >> AZ50, 20250506 13:21:39 (25010) 訂單背面顏色(五碼): BW57Y >> XXXXX, 背面漆膜厚: 12.5 >> NOM, 訂單正面顏色(五碼): SBG8P >> XXXXX, 正面漆膜厚: 25 >> NOM, 20250522 14:00:14 (25010) 訂單背面顏色(五碼): XXXXX >> BW57Y, 背面漆膜厚: NOM >> 12.5, 訂單正面顏色(五碼): XXXXX >> SLH40, 正面漆膜厚: NOM >> 25, 20250522 14:00:53 (25010) 用途碼: COG007 >> COG003, | *:
PPGL | 2506EFE024/002 | 1. ASTM 鍍製方式為MIN 與"最終產品保證1/2 ASTM 厚度公差"不能共存 (OFP00216)-{.不符.} | 1. 製造標準為MS、ASTM或銷新加坡之訂單，若無技術指定優先用料，請優先使用國內料，勿使用ANFEN (OFP00406)-{.不符.} 2. ★提醒！MIN訂單先不要配安丰料★ (OFP00664)-{.不符.} | 1. ASTM 鍍製方式為MIN 與"最終產品保證1/2 ASTM 厚度公差"不能共存 (OFP00216)-{.不符.} 2. 鍍製方式為 MIN 或 TMI 時, 冷軋厚度公差 請改為 " 1/2 厚度公差" (OFP00265)-{.不符.} 3. 製造標準為MS、ASTM或銷新加坡之訂單，若無技術指定優先用料，請優先使用國內料，勿使用ANFEN (OFP00406)-{.不符.} 4. 【提醒】！本單為直立式包裝，嚴禁鍍鋅或烤漆後以STAGGER捲取 (OFP00451)-{.不符.} 5. ★提醒！MIN訂單先不要配安丰料★ (OFP00664)-{.不符.} 6. ※超耐候一系列用途要確認是否有英制公差需求，有英制公差需求時選配碼用ON027※ (OFP00680)-{.不符.} | 訂單:2506EFE024/002 CPL <生產備註> 事項如下 . 除HGI/ HGL 訂單邊緣不噴油. 其餘皆側緣噴油 (RMK00285) . 【美加訂單生產注意事項-CPL】1.客戶美加地區訂單實施修邊刀最大使用顆數上限(20顆) (RMK00717) . 【美加訂單生產注意事項-CPL】2.排程備註:注意修邊品質與毛邊 (RMK00717) . 【美加訂單生產注意事項-CPL】3.去毛邊輥的管制：兩側壓力均設定1.0 kg/cm2 (RMK00717) | 訂單:2506EFE024/002 CR1 <生產備註> 事項如下 . 【美加訂單生產注意事項-CR】1.兩側各加開一個spot cooling增加冷卻效果。 (RMK00717) . 【美加訂單生產注意事項-CR】2.發生毛邊時，請降速生產減輕毛邊程度，暫留討論後再處置。 (RMK00717) | 訂單:2506EFE024/002 CR2 <生產備註> 事項如下 . 【美加訂單生產注意事項-CR】1.兩側各加開一個spot cooling增加冷卻效果。 (RMK00717) . 【美加訂單生產注意事項-CR】2.發生毛邊時，請降速生產減輕毛邊程度，暫留討論後再處置。 (RMK00717) | 訂單:2506EFE024/002 CG1 <生產備註> 事項如下 . 【板形】 FLATNESS 板形≦12 I-UNIT（≦0.7％） (RMK-E_CHIN) . 鍍鋅表面不可有鋅痕、壓痕、凹陷、及刮傷 、應變痕等。 (RMK00054) . 鍍製方式 MIN 訂單. (RMK00073) . 鍍層 AZ150 (含) 以上 , 鋅花等級 C~E 目標D，避免鋅花晶界明顯後續造成烤漆點狀未塗漆。 (RMK00565) . MIN訂單為平均厚度放行，實測厚度NG時，如單位長度符合範圍，請放行 (RMK00585) . ★【弓形度】★該客戶有弓形度異常缺陷抱怨，請注意板型控制與未經整平區域要切除乾淨，且板型異常之鋼捲不得一級放行 (RMK00620) . 【美加訂單生產注意事項-CG1】副操確認完回控制室後，於生產排程鋼號旁簽名紀錄，以利後續追查(該排程生產完，排程單將保留)。 (RMK00717) . 【美加訂單生產注意事項-CG1】中央段副操每顆銲道出Pot時觀察銲道同時，確認Beaver Tail與鋼板接觸之Guide Roll羊毛氈狀況，並適時添加潤滑油(避免乾掉)。 (RMK00717) | 訂單:2506EFE024/002 CG2 <生產備註> 事項如下 . 【板形】 FLATNESS 板形≦12 I-UNIT（≦0.7％） (RMK-E_CHIN) . 鍍鋅表面不可有鋅痕、壓痕、凹陷、及刮傷 、應變痕等。 (RMK00054) . 鍍製方式 MIN 訂單. (RMK00073) . 鍍層 AZ150 (含) 以上 , 鋅花等級 C~E 目標D，避免鋅花晶界明顯後續造成烤漆點狀未塗漆。 (RMK00565) . MIN訂單為平均厚度放行，實測厚度NG時，如單位長度符合範圍，請放行 (RMK00585) . ★【弓形度】★該客戶有弓形度異常缺陷抱怨，請注意板型控制與未經整平區域要切除乾淨，且板型異常之鋼捲不得一級放行 (RMK00620) . 【美加訂單生產注意事項-CG2】1.使用SUB-NOZZLE (RMK00717) | 訂單:2506EFE024/002 CC1 <生產備註> 事項如下 . 【板形】 FLATNESS 板形≦12 I-UNIT（≦0.7％） (RMK-E_CHIN) . 正面面漆(20U)及正面總膜厚(25U)要求管制90%以上之膜厚,未達標準降級. (RMK00054) . 若背面面漆(20U)及背面總膜厚(25U)時要求管制90%以上之膜厚,未達標準降級 (RMK00054) . 面漆=18U(90%)~請購基準22U(110%),標準板總膜厚=5+20U(100%面漆). (RMK00054) . 30CM*全寬*留1塊給LAB及1塊給塗料商, (RMK00054) . 鍍製方式 MIN 訂單. (RMK00073) . 【捲取】注意！本單為直立式包裝。禁用STAGGER捲取送包裝！送RCL重處理例外。 (RMK00512) . MIN訂單為平均厚度放行，實測厚度NG時，如單位長度符合範圍，請放行 (RMK00585) . ★【弓形度】★該客戶有弓形度異常缺陷抱怨，請注意板型控制與未經整平區域要切除乾淨，且板型異常之鋼捲不得一級放行 (RMK00620) . 【美加訂單生產注意事項-CCP】1.請烤漆入口依照正背面漆鋼捲投向規定進行鋼捲投入。 (RMK00717) . 【美加訂單生產注意事項-CCP】2.烤漆入口依照鋼捲投向規定進行鋼捲投入。(CR1/CG1 CR2/CG2-->正向入料。CR1/CG2 CR2/CG1-->反向入料) (RMK00717) . 【美加訂單生產注意事項-CCP】3.此訂單背面漆一律採Nature塗裝，塗裝黏度設定40秒以上 (RMK00717) | 訂單:2506EFE024/002 CC2 <生產備註> 事項如下 . 【板形】 FLATNESS 板形≦12 I-UNIT（≦0.7％） (RMK-E_CHIN) . 正面面漆(20U)及正面總膜厚(25U)要求管制90%以上之膜厚,未達標準降級. (RMK00054) . 若背面面漆(20U)及背面總膜厚(25U)時要求管制90%以上之膜厚,未達標準降級 (RMK00054) . 面漆=18U(90%)~請購基準22U(110%),標準板總膜厚=5+20U(100%面漆). (RMK00054) . 30CM*全寬*留1塊給LAB及1塊給塗料商, (RMK00054) . 鍍製方式 MIN 訂單. (RMK00073) . 【捲取】注意！本單為直立式包裝。禁用STAGGER捲取送包裝！送RCL重處理例外。 (RMK00512) . MIN訂單為平均厚度放行，實測厚度NG時，如單位長度符合範圍，請放行 (RMK00585) . ★【弓形度】★該客戶有弓形度異常缺陷抱怨，請注意板型控制與未經整平區域要切除乾淨，且板型異常之鋼捲不得一級放行 (RMK00620) . 【美加訂單生產注意事項-CCP】1.請烤漆入口依照正背面漆鋼捲投向規定進行鋼捲投入。 (RMK00717) . 【美加訂單生產注意事項-CCP】2.烤漆入口依照鋼捲投向規定進行鋼捲投入。(CR1/CG1 CR2/CG2-->正向入料。CR1/CG2 CR2/CG1-->反向入料) (RMK00717) . 【美加訂單生產注意事項-CCP】3.此訂單背面漆一律採Nature塗裝，塗裝黏度設定40秒以上 (RMK00717) | 訂單:2506EFE024/002 RCL <生產備註> 事項如下 . 【捲取】注意！本單為直立式包裝。禁用STAGGER捲取送包裝！送RCL重處理例外。 (RMK00512) | 訂單:2506EFE024/002 CCPK 無 <生產備註> 事項 | 訂單:2506EFE024/002 CGQC <品檢備註> 事項如下 . 【板形】 FLATNESS 板形≦12 I-UNIT（≦0.7％） (RMK-E_CHIN) . 鍍層 AZ150 (含) 以上 , 鋅花等級 C~E 目標D，避免鋅花晶界明顯後續造成烤漆點狀未塗漆。 (RMK00565) . ★【弓形度】★該客戶有弓形度異常缺陷抱怨，請注意板型控制與未經整平區域要切除乾淨，且板型異常之鋼捲不得一級放行 (RMK00620) | 訂單:2506EFE024/002 CCQC <品檢備註> 事項如下 . 【板形】 FLATNESS 板形≦12 I-UNIT（≦0.7％） (RMK-E_CHIN) . 【捲取】注意！本單為直立式包裝。禁用STAGGER捲取送包裝！送RCL重處理例外。 (RMK00512) . ★【弓形度】★該客戶有弓形度異常缺陷抱怨，請注意板型控制與未經整平區域要切除乾淨，且板型異常之鋼捲不得一級放行 (RMK00620) | 訂單:2506EFE024/002 TOL 無 <生產備註> 事項 | 【板形】 FLATNESS 板形≦12 I-UNIT（≦0.7％）^^/CG1/CG2/CC1/CC2/CGQC/CCQC/^^ <<.E_CHIN 2025/05/09 11:47.>> | 訂單 2506EFE024/002 修改記錄如下: 20250423 13:19:20 (25010) 退火碼: >> H2, 用途碼: >> COG003, 背面標示: >> S000, 訂單背面顏色(五碼): >> BW57Y, 背面漆膜厚: >> 12.5, 背面漆塗漆型式幾塗幾烤: >> 2, 鉻酸鹽: >> Z, 訂單厚度: >> 0.0142, 訂單重: >> 40, 重量容許率(下限): >> 10, 重量容許率(上限): >> 10, 訂單寬度: >> 40.875, 鍍製方式: >> MIN, 鋼捲內徑: >> 508, 鋼捲下限重: >> 3, 鋼捲上限重: >> 4.5, 壓花條件碼: >> -, 表面花紋: >> R, 綠色識別碼: >> -, 印刷輥號: >> -, 產品代碼: >> PPGL, 皮膜碼: >> -, 單位別: >> I, 油品種類: >> Z, 塗油量: >> Z, 包裝代碼: >> E0 , 保護膜碼: >> -, 客戶試片取樣型式: >> -, 調質碼: >> S, 套筒碼: >> P , 規格: >> A792SSGR80, 製造標準: >> ASTM, 表面處理劑種類: >> Z, 表面處理劑塗佈量: >> Z, 伸長率測試: >> N, 硬度測試碼: >> N, 抗拉強度測試: >> N, 降伏強度測試: >> N, 厚度變異: >> 0, 訂單正面顏色(五碼): >> SYG38, 正面漆膜厚: >> 25, 正面漆塗漆型式幾塗幾烤: >> 2, 修邊碼: >> Y, 重量碼: >> AW, 鋼捲捲向: >> O, 鍍層碼: >> AZ50, | *:
PPGL | 2506EFE024/003 | 1. ASTM 鍍製方式為MIN 與"最終產品保證1/2 ASTM 厚度公差"不能共存 (OFP00216)-{.不符.} | 1. 製造標準為MS、ASTM或銷新加坡之訂單，若無技術指定優先用料，請優先使用國內料，勿使用ANFEN (OFP00406)-{.不符.} 2. ★提醒！MIN訂單先不要配安丰料★ (OFP00664)-{.不符.} | 1. ASTM 鍍製方式為MIN 與"最終產品保證1/2 ASTM 厚度公差"不能共存 (OFP00216)-{.不符.} 2. 鍍製方式為 MIN 或 TMI 時, 冷軋厚度公差 請改為 " 1/2 厚度公差" (OFP00265)-{.不符.} 3. 製造標準為MS、ASTM或銷新加坡之訂單，若無技術指定優先用料，請優先使用國內料，勿使用ANFEN (OFP00406)-{.不符.} 4. 【提醒】！本單為直立式包裝，嚴禁鍍鋅或烤漆後以STAGGER捲取 (OFP00451)-{.不符.} 5. ★提醒！MIN訂單先不要配安丰料★ (OFP00664)-{.不符.} 6. ※超耐候一系列用途要確認是否有英制公差需求，有英制公差需求時選配碼用ON027※ (OFP00680)-{.不符.} | 訂單:2506EFE024/003 CPL <生產備註> 事項如下 . 除HGI/ HGL 訂單邊緣不噴油. 其餘皆側緣噴油 (RMK00285) . 【美加訂單生產注意事項-CPL】1.客戶美加地區訂單實施修邊刀最大使用顆數上限(20顆) (RMK00717) . 【美加訂單生產注意事項-CPL】2.排程備註:注意修邊品質與毛邊 (RMK00717) . 【美加訂單生產注意事項-CPL】3.去毛邊輥的管制：兩側壓力均設定1.0 kg/cm2 (RMK00717) | 訂單:2506EFE024/003 CR1 <生產備註> 事項如下 . 【美加訂單生產注意事項-CR】1.兩側各加開一個spot cooling增加冷卻效果。 (RMK00717) . 【美加訂單生產注意事項-CR】2.發生毛邊時，請降速生產減輕毛邊程度，暫留討論後再處置。 (RMK00717) | 訂單:2506EFE024/003 CR2 <生產備註> 事項如下 . 【美加訂單生產注意事項-CR】1.兩側各加開一個spot cooling增加冷卻效果。 (RMK00717) . 【美加訂單生產注意事項-CR】2.發生毛邊時，請降速生產減輕毛邊程度，暫留討論後再處置。 (RMK00717) | 訂單:2506EFE024/003 CG1 <生產備註> 事項如下 . 【板形】 FLATNESS 板形≦12 I-UNIT（≦0.7％） (RMK-E_CHIN) . 鍍鋅表面不可有鋅痕、壓痕、凹陷、及刮傷 、應變痕等。 (RMK00054) . 鍍製方式 MIN 訂單. (RMK00073) . 鍍層 AZ150 (含) 以上 , 鋅花等級 C~E 目標D，避免鋅花晶界明顯後續造成烤漆點狀未塗漆。 (RMK00565) . MIN訂單為平均厚度放行，實測厚度NG時，如單位長度符合範圍，請放行 (RMK00585) . ★【弓形度】★該客戶有弓形度異常缺陷抱怨，請注意板型控制與未經整平區域要切除乾淨，且板型異常之鋼捲不得一級放行 (RMK00620) . 【美加訂單生產注意事項-CG1】副操確認完回控制室後，於生產排程鋼號旁簽名紀錄，以利後續追查(該排程生產完，排程單將保留)。 (RMK00717) . 【美加訂單生產注意事項-CG1】中央段副操每顆銲道出Pot時觀察銲道同時，確認Beaver Tail與鋼板接觸之Guide Roll羊毛氈狀況，並適時添加潤滑油(避免乾掉)。 (RMK00717) | 訂單:2506EFE024/003 CG2 <生產備註> 事項如下 . 【板形】 FLATNESS 板形≦12 I-UNIT（≦0.7％） (RMK-E_CHIN) . 鍍鋅表面不可有鋅痕、壓痕、凹陷、及刮傷 、應變痕等。 (RMK00054) . 鍍製方式 MIN 訂單. (RMK00073) . 鍍層 AZ150 (含) 以上 , 鋅花等級 C~E 目標D，避免鋅花晶界明顯後續造成烤漆點狀未塗漆。 (RMK00565) . MIN訂單為平均厚度放行，實測厚度NG時，如單位長度符合範圍，請放行 (RMK00585) . ★【弓形度】★該客戶有弓形度異常缺陷抱怨，請注意板型控制與未經整平區域要切除乾淨，且板型異常之鋼捲不得一級放行 (RMK00620) . 【美加訂單生產注意事項-CG2】1.使用SUB-NOZZLE (RMK00717) | 訂單:2506EFE024/003 CC1 <生產備註> 事項如下 . 【板形】 FLATNESS 板形≦12 I-UNIT（≦0.7％） (RMK-E_CHIN) . 【水痕】因YCP 近似深黑色水痕可能嚴重，因此指定CC1生產注意W/Q 使用純水與水量控制 (RMK-E_CHIN) . 正面面漆(20U)及正面總膜厚(25U)要求管制90%以上之膜厚,未達標準降級. (RMK00054) . 若背面面漆(20U)及背面總膜厚(25U)時要求管制90%以上之膜厚,未達標準降級 (RMK00054) . 面漆=18U(90%)~請購基準22U(110%),標準板總膜厚=5+20U(100%面漆). (RMK00054) . 30CM*全寬*留1塊給LAB及1塊給塗料商, (RMK00054) . 鍍製方式 MIN 訂單. (RMK00073) . 【捲取】注意！本單為直立式包裝。禁用STAGGER捲取送包裝！送RCL重處理例外。 (RMK00512) . MIN訂單為平均厚度放行，實測厚度NG時，如單位長度符合範圍，請放行 (RMK00585) . ★【弓形度】★該客戶有弓形度異常缺陷抱怨，請注意板型控制與未經整平區域要切除乾淨，且板型異常之鋼捲不得一級放行 (RMK00620) . 【美加訂單生產注意事項-CCP】1.請烤漆入口依照正背面漆鋼捲投向規定進行鋼捲投入。 (RMK00717) . 【美加訂單生產注意事項-CCP】2.烤漆入口依照鋼捲投向規定進行鋼捲投入。(CR1/CG1 CR2/CG2-->正向入料。CR1/CG2 CR2/CG1-->反向入料) (RMK00717) . 【美加訂單生產注意事項-CCP】3.此訂單背面漆一律採Nature塗裝，塗裝黏度設定40秒以上 (RMK00717) | 訂單:2506EFE024/003 CC2 <生產備註> 事項如下 . 【板形】 FLATNESS 板形≦12 I-UNIT（≦0.7％） (RMK-E_CHIN) . 【水痕】因YCP 近似深黑色水痕可能嚴重，因此指定CC1生產注意W/Q 使用純水與水量控制 (RMK-E_CHIN) . 正面面漆(20U)及正面總膜厚(25U)要求管制90%以上之膜厚,未達標準降級. (RMK00054) . 若背面面漆(20U)及背面總膜厚(25U)時要求管制90%以上之膜厚,未達標準降級 (RMK00054) . 面漆=18U(90%)~請購基準22U(110%),標準板總膜厚=5+20U(100%面漆). (RMK00054) . 30CM*全寬*留1塊給LAB及1塊給塗料商, (RMK00054) . 鍍製方式 MIN 訂單. (RMK00073) . 【捲取】注意！本單為直立式包裝。禁用STAGGER捲取送包裝！送RCL重處理例外。 (RMK00512) . MIN訂單為平均厚度放行，實測厚度NG時，如單位長度符合範圍，請放行 (RMK00585) . ★【弓形度】★該客戶有弓形度異常缺陷抱怨，請注意板型控制與未經整平區域要切除乾淨，且板型異常之鋼捲不得一級放行 (RMK00620) . 【美加訂單生產注意事項-CCP】1.請烤漆入口依照正背面漆鋼捲投向規定進行鋼捲投入。 (RMK00717) . 【美加訂單生產注意事項-CCP】2.烤漆入口依照鋼捲投向規定進行鋼捲投入。(CR1/CG1 CR2/CG2-->正向入料。CR1/CG2 CR2/CG1-->反向入料) (RMK00717) . 【美加訂單生產注意事項-CCP】3.此訂單背面漆一律採Nature塗裝，塗裝黏度設定40秒以上 (RMK00717) | 訂單:2506EFE024/003 RCL <生產備註> 事項如下 . 【捲取】注意！本單為直立式包裝。禁用STAGGER捲取送包裝！送RCL重處理例外。 (RMK00512) | 訂單:2506EFE024/003 CCPK 無 <生產備註> 事項 | 訂單:2506EFE024/003 CGQC <品檢備註> 事項如下 . 【板形】 FLATNESS 板形≦12 I-UNIT（≦0.7％） (RMK-E_CHIN) . 鍍層 AZ150 (含) 以上 , 鋅花等級 C~E 目標D，避免鋅花晶界明顯後續造成烤漆點狀未塗漆。 (RMK00565) . ★【弓形度】★該客戶有弓形度異常缺陷抱怨，請注意板型控制與未經整平區域要切除乾淨，且板型異常之鋼捲不得一級放行 (RMK00620) | 訂單:2506EFE024/003 CCQC <品檢備註> 事項如下 . 【板形】 FLATNESS 板形≦12 I-UNIT（≦0.7％） (RMK-E_CHIN) . 【水痕】因YCP 近似深黑色水痕可能嚴重，因此指定CC1生產注意W/Q 使用純水與水量控制 (RMK-E_CHIN) . 【捲取】注意！本單為直立式包裝。禁用STAGGER捲取送包裝！送RCL重處理例外。 (RMK00512) . ★【弓形度】★該客戶有弓形度異常缺陷抱怨，請注意板型控制與未經整平區域要切除乾淨，且板型異常之鋼捲不得一級放行 (RMK00620) | 訂單:2506EFE024/003 TOL 無 <生產備註> 事項 | 【水痕】因YCP 近似深黑色水痕可能嚴重，因此指定CC1生產注意W/Q 使用純水與水量控制^^/CC1/CC2/CCQC/^^ <<.E_CHIN 2025/05/09 11:36.>> 【板形】 FLATNESS 板形≦12 I-UNIT（≦0.7％）^^/CG1/CG2/CC1/CC2/CGQC/CCQC/^^ <<.E_CHIN 2025/05/09 11:47.>> | 訂單 2506EFE024/003 修改記錄如下: 20250423 13:20:06 (25010) 退火碼: >> H2, 用途碼: >> COG007, 背面標示: >> S000, 訂單背面顏色(五碼): >> BW57Y, 背面漆膜厚: >> 12.5, 背面漆塗漆型式幾塗幾烤: >> 2, 鉻酸鹽: >> Z, 訂單厚度: >> 0.0142, 訂單重: >> 80, 重量容許率(下限): >> 10, 重量容許率(上限): >> 10, 訂單寬度: >> 40.875, 鍍製方式: >> MIN, 鋼捲內徑: >> 508, 鋼捲下限重: >> 3, 鋼捲上限重: >> 4.5, 壓花條件碼: >> -, 表面花紋: >> R, 綠色識別碼: >> -, 印刷輥號: >> -, 產品代碼: >> PPGL, 皮膜碼: >> -, 單位別: >> I, 油品種類: >> Z, 塗油量: >> Z, 包裝代碼: >> E0 , 保護膜碼: >> -, 客戶試片取樣型式: >> -, 調質碼: >> S, 套筒碼: >> P , 規格: >> A792SSGR80, 製造標準: >> ASTM, 表面處理劑種類: >> Z, 表面處理劑塗佈量: >> Z, 伸長率測試: >> N, 硬度測試碼: >> N, 抗拉強度測試: >> N, 降伏強度測試: >> N, 厚度變異: >> 0, 訂單正面顏色(五碼): >> SYG8Q, 正面漆膜厚: >> 25, 正面漆塗漆型式幾塗幾烤: >> 2, 修邊碼: >> Y, 重量碼: >> AW, 鋼捲捲向: >> O, 鍍層碼: >> AZ50, | *:
PPGL | 2506EFE024/004 | 1. ASTM 鍍製方式為MIN 與"最終產品保證1/2 ASTM 厚度公差"不能共存 (OFP00216)-{.不符.} | 1. 製造標準為MS、ASTM或銷新加坡之訂單，若無技術指定優先用料，請優先使用國內料，勿使用ANFEN (OFP00406)-{.不符.} 2. ★提醒！MIN訂單先不要配安丰料★ (OFP00664)-{.不符.} | 1. ASTM 鍍製方式為MIN 與"最終產品保證1/2 ASTM 厚度公差"不能共存 (OFP00216)-{.不符.} 2. 鍍製方式為 MIN 或 TMI 時, 冷軋厚度公差 請改為 " 1/2 厚度公差" (OFP00265)-{.不符.} 3. 製造標準為MS、ASTM或銷新加坡之訂單，若無技術指定優先用料，請優先使用國內料，勿使用ANFEN (OFP00406)-{.不符.} 4. 【提醒】！本單為直立式包裝，嚴禁鍍鋅或烤漆後以STAGGER捲取 (OFP00451)-{.不符.} 5. ★提醒！MIN訂單先不要配安丰料★ (OFP00664)-{.不符.} | 訂單:2506EFE024/004 CPL <生產備註> 事項如下 . 除HGI/ HGL 訂單邊緣不噴油. 其餘皆側緣噴油 (RMK00285) . 【美加訂單生產注意事項-CPL】1.客戶美加地區訂單實施修邊刀最大使用顆數上限(20顆) (RMK00717) . 【美加訂單生產注意事項-CPL】2.排程備註:注意修邊品質與毛邊 (RMK00717) . 【美加訂單生產注意事項-CPL】3.去毛邊輥的管制：兩側壓力均設定1.0 kg/cm2 (RMK00717) | 訂單:2506EFE024/004 CR1 <生產備註> 事項如下 . 【美加訂單生產注意事項-CR】1.兩側各加開一個spot cooling增加冷卻效果。 (RMK00717) . 【美加訂單生產注意事項-CR】2.發生毛邊時，請降速生產減輕毛邊程度，暫留討論後再處置。 (RMK00717) | 訂單:2506EFE024/004 CR2 <生產備註> 事項如下 . 【美加訂單生產注意事項-CR】1.兩側各加開一個spot cooling增加冷卻效果。 (RMK00717) . 【美加訂單生產注意事項-CR】2.發生毛邊時，請降速生產減輕毛邊程度，暫留討論後再處置。 (RMK00717) | 訂單:2506EFE024/004 CG1 <生產備註> 事項如下 . 【板形】 FLATNESS 板形≦12 I-UNIT（≦0.7％） (RMK-E_CHIN) . 鍍製方式 MIN 訂單. (RMK00073) . 鍍層 AZ150 (含) 以上 , 鋅花等級 C~E 目標D，避免鋅花晶界明顯後續造成烤漆點狀未塗漆。 (RMK00565) . MIN訂單為平均厚度放行，實測厚度NG時，如單位長度符合範圍，請放行 (RMK00585) . ★【弓形度】★該客戶有弓形度異常缺陷抱怨，請注意板型控制與未經整平區域要切除乾淨，且板型異常之鋼捲不得一級放行 (RMK00620) . 【美加訂單生產注意事項-CG1】副操確認完回控制室後，於生產排程鋼號旁簽名紀錄，以利後續追查(該排程生產完，排程單將保留)。 (RMK00717) . 【美加訂單生產注意事項-CG1】中央段副操每顆銲道出Pot時觀察銲道同時，確認Beaver Tail與鋼板接觸之Guide Roll羊毛氈狀況，並適時添加潤滑油(避免乾掉)。 (RMK00717) | 訂單:2506EFE024/004 CG2 <生產備註> 事項如下 . 【板形】 FLATNESS 板形≦12 I-UNIT（≦0.7％） (RMK-E_CHIN) . 鍍製方式 MIN 訂單. (RMK00073) . 鍍層 AZ150 (含) 以上 , 鋅花等級 C~E 目標D，避免鋅花晶界明顯後續造成烤漆點狀未塗漆。 (RMK00565) . MIN訂單為平均厚度放行，實測厚度NG時，如單位長度符合範圍，請放行 (RMK00585) . ★【弓形度】★該客戶有弓形度異常缺陷抱怨，請注意板型控制與未經整平區域要切除乾淨，且板型異常之鋼捲不得一級放行 (RMK00620) . 【美加訂單生產注意事項-CG2】1.使用SUB-NOZZLE (RMK00717) | 訂單:2506EFE024/004 CC1 <生產備註> 事項如下 . 【板形】 FLATNESS 板形≦12 I-UNIT（≦0.7％） (RMK-E_CHIN) . 鍍製方式 MIN 訂單. (RMK00073) . 請出口主操加貼"請勿堆疊"標簽紅色 (RMK00317) . 因金屬粉塗裝捲取容易變形，請RCL重整後、包裝與倉庫一律放置SKID上防止變形 (RMK00317) . 【捲取】注意！本單為直立式包裝。禁用STAGGER捲取送包裝！送RCL重處理例外。 (RMK00512) . MIN訂單為平均厚度放行，實測厚度NG時，如單位長度符合範圍，請放行 (RMK00585) . ★【弓形度】★該客戶有弓形度異常缺陷抱怨，請注意板型控制與未經整平區域要切除乾淨，且板型異常之鋼捲不得一級放行 (RMK00620) . 【美加訂單生產注意事項-CCP】1.請烤漆入口依照正背面漆鋼捲投向規定進行鋼捲投入。 (RMK00717) . 【美加訂單生產注意事項-CCP】2.烤漆入口依照鋼捲投向規定進行鋼捲投入。(CR1/CG1 CR2/CG2-->正向入料。CR1/CG2 CR2/CG1-->反向入料) (RMK00717) . 【美加訂單生產注意事項-CCP】3.此訂單背面漆一律採Nature塗裝，塗裝黏度設定40秒以上 (RMK00717) | 訂單:2506EFE024/004 CC2 <生產備註> 事項如下 . 【板形】 FLATNESS 板形≦12 I-UNIT（≦0.7％） (RMK-E_CHIN) . 鍍製方式 MIN 訂單. (RMK00073) . 請出口主操加貼"請勿堆疊"標簽紅色 (RMK00317) . 因金屬粉塗裝捲取容易變形，請RCL重整後、包裝與倉庫一律放置SKID上防止變形 (RMK00317) . 【捲取】注意！本單為直立式包裝。禁用STAGGER捲取送包裝！送RCL重處理例外。 (RMK00512) . MIN訂單為平均厚度放行，實測厚度NG時，如單位長度符合範圍，請放行 (RMK00585) . ★【弓形度】★該客戶有弓形度異常缺陷抱怨，請注意板型控制與未經整平區域要切除乾淨，且板型異常之鋼捲不得一級放行 (RMK00620) . 【美加訂單生產注意事項-CCP】1.請烤漆入口依照正背面漆鋼捲投向規定進行鋼捲投入。 (RMK00717) . 【美加訂單生產注意事項-CCP】2.烤漆入口依照鋼捲投向規定進行鋼捲投入。(CR1/CG1 CR2/CG2-->正向入料。CR1/CG2 CR2/CG1-->反向入料) (RMK00717) . 【美加訂單生產注意事項-CCP】3.此訂單背面漆一律採Nature塗裝，塗裝黏度設定40秒以上 (RMK00717) | 訂單:2506EFE024/004 RCL <生產備註> 事項如下 . 因金屬粉塗裝捲取容易變形，請RCL重整後、包裝與倉庫一律放置SKID上防止變形 (RMK00317) . 【捲取】注意！本單為直立式包裝。禁用STAGGER捲取送包裝！送RCL重處理例外。 (RMK00512) | 訂單:2506EFE024/004 CCPK <生產備註> 事項如下 . 因金屬粉塗裝捲取容易變形，請RCL重整後、包裝與倉庫一律放置SKID上防止變形 (RMK00317) | 訂單:2506EFE024/004 CGQC <品檢備註> 事項如下 . 【板形】 FLATNESS 板形≦12 I-UNIT（≦0.7％） (RMK-E_CHIN) . 鍍層 AZ150 (含) 以上 , 鋅花等級 C~E 目標D，避免鋅花晶界明顯後續造成烤漆點狀未塗漆。 (RMK00565) . ★【弓形度】★該客戶有弓形度異常缺陷抱怨，請注意板型控制與未經整平區域要切除乾淨，且板型異常之鋼捲不得一級放行 (RMK00620) | 訂單:2506EFE024/004 CCQC <品檢備註> 事項如下 . 【板形】 FLATNESS 板形≦12 I-UNIT（≦0.7％） (RMK-E_CHIN) . 因金屬粉塗裝捲取容易變形，請RCL重整後、包裝與倉庫一律放置SKID上防止變形 (RMK00317) . 【捲取】注意！本單為直立式包裝。禁用STAGGER捲取送包裝！送RCL重處理例外。 (RMK00512) . ★【弓形度】★該客戶有弓形度異常缺陷抱怨，請注意板型控制與未經整平區域要切除乾淨，且板型異常之鋼捲不得一級放行 (RMK00620) | 訂單:2506EFE024/004 TOL 無 <生產備註> 事項 | 【板形】 FLATNESS 板形≦12 I-UNIT（≦0.7％）^^/CG1/CG2/CC1/CC2/CGQC/CCQC/^^ <<.E_CHIN 2025/05/09 11:47.>> | 訂單 2506EFE024/004 修改記錄如下: 20250423 13:20:59 (25010) 退火碼: >> H2, 用途碼: >> COG007, 背面標示: >> S000, 訂單背面顏色(五碼): >> BW57Y, 背面漆膜厚: >> 12.5, 背面漆塗漆型式幾塗幾烤: >> 2, 鉻酸鹽: >> Z, 訂單厚度: >> 0.0142, 訂單重: >> 40, 重量容許率(下限): >> 10, 重量容許率(上限): >> 10, 訂單寬度: >> 40.875, 鍍製方式: >> MIN, 鋼捲內徑: >> 508, 鋼捲下限重: >> 3, 鋼捲上限重: >> 4.5, 壓花條件碼: >> -, 表面花紋: >> R, 綠色識別碼: >> -, 印刷輥號: >> -, 產品代碼: >> PPGL, 皮膜碼: >> -, 單位別: >> I, 油品種類: >> Z, 塗油量: >> Z, 包裝代碼: >> E0 , 保護膜碼: >> -, 客戶試片取樣型式: >> -, 調質碼: >> S, 套筒碼: >> P , 規格: >> A792SSGR80, 製造標準: >> ASTM, 表面處理劑種類: >> Z, 表面處理劑塗佈量: >> Z, 伸長率測試: >> N, 硬度測試碼: >> N, 抗拉強度測試: >> N, 降伏強度測試: >> N, 厚度變異: >> 0, 訂單正面顏色(五碼): >> SBG8P, 正面漆膜厚: >> 25, 正面漆塗漆型式幾塗幾烤: >> 2, 修邊碼: >> Y, 重量碼: >> AW, 鋼捲捲向: >> O, 鍍層碼: >> AZ50, 20250506 13:22:10 (25010) 訂單背面顏色(五碼): BW57Y >> XXXXX, 背面漆膜厚: 12.5 >> NOM, 訂單正面顏色(五碼): SBG8P >> XXXXX, 正面漆膜厚: 25 >> NOM, 20250522 15:14:37 (25010) 用途碼: COG007 >> COA001, 訂單背面顏色(五碼): XXXXX >> BW57Y, 背面漆塗漆型式幾塗幾烤: 2 >> 1, 訂單正面顏色(五碼): XXXXX >> SVC36, 正面漆膜厚: NOM >> 25, 20250526 08:50:28 (25010) 背面漆膜厚: NOM >> 12.5, 背面漆塗漆型式幾塗幾烤: 1 >> 2, 訂單正面顏色(五碼): SVC36 >> SVC46, | *: | [訂單訊息通知] 2025/05/23 下午 03:42:57 *** (秦大維 >> 通知 >> DongZe Wu) 訊息 : 請確認正背面漆有無錯誤，我沒法審
PPGL | 2506EFE025/001 | 1. ASTM 鍍製方式為MIN 與"最終產品保證1/2 ASTM 厚度公差"不能共存 (OFP00216)-{.不符.} | 1. 製造標準為MS、ASTM或銷新加坡之訂單，若無技術指定優先用料，請優先使用國內料，勿使用ANFEN (OFP00406)-{.不符.} 2. ★提醒！MIN訂單先不要配安丰料★ (OFP00664)-{.不符.} | 1. ASTM 鍍製方式為MIN 與"最終產品保證1/2 ASTM 厚度公差"不能共存 (OFP00216)-{.不符.} 2. 鍍製方式為 MIN 或 TMI 時, 冷軋厚度公差 請改為 " 1/2 厚度公差" (OFP00265)-{.不符.} 3. 製造標準為MS、ASTM或銷新加坡之訂單，若無技術指定優先用料，請優先使用國內料，勿使用ANFEN (OFP00406)-{.不符.} 4. 【提醒】！本單為直立式包裝，嚴禁鍍鋅或烤漆後以STAGGER捲取 (OFP00451)-{.不符.} 5. ★提醒！MIN訂單先不要配安丰料★ (OFP00664)-{.不符.} 6. 用途別對應選配碼不符 (用途碼:COA001, 選配碼:ON007 不符)(OFP00030)-{.不符.} | 訂單:2506EFE025/001 CPL <生產備註> 事項如下 . 除HGI/ HGL 訂單邊緣不噴油. 其餘皆側緣噴油 (RMK00285) . 【美加訂單生產注意事項-CPL】1.客戶美加地區訂單實施修邊刀最大使用顆數上限(20顆) (RMK00717) . 【美加訂單生產注意事項-CPL】2.排程備註:注意修邊品質與毛邊 (RMK00717) . 【美加訂單生產注意事項-CPL】3.去毛邊輥的管制：兩側壓力均設定1.0 kg/cm2 (RMK00717) | 訂單:2506EFE025/001 CR1 <生產備註> 事項如下 . 【美加訂單生產注意事項-CR】1.兩側各加開一個spot cooling增加冷卻效果。 (RMK00717) . 【美加訂單生產注意事項-CR】2.發生毛邊時，請降速生產減輕毛邊程度，暫留討論後再處置。 (RMK00717) | 訂單:2506EFE025/001 CR2 <生產備註> 事項如下 . 【美加訂單生產注意事項-CR】1.兩側各加開一個spot cooling增加冷卻效果。 (RMK00717) . 【美加訂單生產注意事項-CR】2.發生毛邊時，請降速生產減輕毛邊程度，暫留討論後再處置。 (RMK00717) | 訂單:2506EFE025/001 CG1 <生產備註> 事項如下 . 【板形】 FLATNESS 板形≦12 I-UNIT（≦0.7％） (RMK-E_CHIN) . 鍍製方式 MIN 訂單. (RMK00073) . 鍍層 AZ150 (含) 以上 , 鋅花等級 C~E 目標D，避免鋅花晶界明顯後續造成烤漆點狀未塗漆。 (RMK00565) . MIN訂單為平均厚度放行，實測厚度NG時，如單位長度符合範圍，請放行 (RMK00585) . ★【弓形度】★該客戶有弓形度異常缺陷抱怨，請注意板型控制與未經整平區域要切除乾淨，且板型異常之鋼捲不得一級放行 (RMK00620) . 【美加訂單生產注意事項-CG1】副操確認完回控制室後，於生產排程鋼號旁簽名紀錄，以利後續追查(該排程生產完，排程單將保留)。 (RMK00717) . 【美加訂單生產注意事項-CG1】中央段副操每顆銲道出Pot時觀察銲道同時，確認Beaver Tail與鋼板接觸之Guide Roll羊毛氈狀況，並適時添加潤滑油(避免乾掉)。 (RMK00717) | 訂單:2506EFE025/001 CG2 <生產備註> 事項如下 . 【板形】 FLATNESS 板形≦12 I-UNIT（≦0.7％） (RMK-E_CHIN) . 鍍製方式 MIN 訂單. (RMK00073) . 鍍層 AZ150 (含) 以上 , 鋅花等級 C~E 目標D，避免鋅花晶界明顯後續造成烤漆點狀未塗漆。 (RMK00565) . MIN訂單為平均厚度放行，實測厚度NG時，如單位長度符合範圍，請放行 (RMK00585) . ★【弓形度】★該客戶有弓形度異常缺陷抱怨，請注意板型控制與未經整平區域要切除乾淨，且板型異常之鋼捲不得一級放行 (RMK00620) . 【美加訂單生產注意事項-CG2】1.使用SUB-NOZZLE (RMK00717) | 訂單:2506EFE025/001 CC1 <生產備註> 事項如下 . 【板形】 FLATNESS 板形≦12 I-UNIT（≦0.7％） (RMK-E_CHIN) . 鍍製方式 MIN 訂單. (RMK00073) . 【捲取】注意！本單為直立式包裝。禁用STAGGER捲取送包裝！送RCL重處理例外。 (RMK00512) . MIN訂單為平均厚度放行，實測厚度NG時，如單位長度符合範圍，請放行 (RMK00585) . ★【弓形度】★該客戶有弓形度異常缺陷抱怨，請注意板型控制與未經整平區域要切除乾淨，且板型異常之鋼捲不得一級放行 (RMK00620) . 【美加訂單生產注意事項-CCP】1.請烤漆入口依照正背面漆鋼捲投向規定進行鋼捲投入。 (RMK00717) . 【美加訂單生產注意事項-CCP】2.烤漆入口依照鋼捲投向規定進行鋼捲投入。(CR1/CG1 CR2/CG2-->正向入料。CR1/CG2 CR2/CG1-->反向入料) (RMK00717) . 【美加訂單生產注意事項-CCP】3.此訂單背面漆一律採Nature塗裝，塗裝黏度設定40秒以上 (RMK00717) | 訂單:2506EFE025/001 CC2 <生產備註> 事項如下 . 【板形】 FLATNESS 板形≦12 I-UNIT（≦0.7％） (RMK-E_CHIN) . 鍍製方式 MIN 訂單. (RMK00073) . 【捲取】注意！本單為直立式包裝。禁用STAGGER捲取送包裝！送RCL重處理例外。 (RMK00512) . MIN訂單為平均厚度放行，實測厚度NG時，如單位長度符合範圍，請放行 (RMK00585) . ★【弓形度】★該客戶有弓形度異常缺陷抱怨，請注意板型控制與未經整平區域要切除乾淨，且板型異常之鋼捲不得一級放行 (RMK00620) . 【美加訂單生產注意事項-CCP】1.請烤漆入口依照正背面漆鋼捲投向規定進行鋼捲投入。 (RMK00717) . 【美加訂單生產注意事項-CCP】2.烤漆入口依照鋼捲投向規定進行鋼捲投入。(CR1/CG1 CR2/CG2-->正向入料。CR1/CG2 CR2/CG1-->反向入料) (RMK00717) . 【美加訂單生產注意事項-CCP】3.此訂單背面漆一律採Nature塗裝，塗裝黏度設定40秒以上 (RMK00717) | 訂單:2506EFE025/001 RCL <生產備註> 事項如下 . 【捲取】注意！本單為直立式包裝。禁用STAGGER捲取送包裝！送RCL重處理例外。 (RMK00512) | 訂單:2506EFE025/001 CCPK 無 <生產備註> 事項 | 訂單:2506EFE025/001 CGQC <品檢備註> 事項如下 . 【板形】 FLATNESS 板形≦12 I-UNIT（≦0.7％） (RMK-E_CHIN) . 鍍層 AZ150 (含) 以上 , 鋅花等級 C~E 目標D，避免鋅花晶界明顯後續造成烤漆點狀未塗漆。 (RMK00565) . ★【弓形度】★該客戶有弓形度異常缺陷抱怨，請注意板型控制與未經整平區域要切除乾淨，且板型異常之鋼捲不得一級放行 (RMK00620) | 訂單:2506EFE025/001 CCQC <品檢備註> 事項如下 . 【板形】 FLATNESS 板形≦12 I-UNIT（≦0.7％） (RMK-E_CHIN) . 【捲取】注意！本單為直立式包裝。禁用STAGGER捲取送包裝！送RCL重處理例外。 (RMK00512) . ★【弓形度】★該客戶有弓形度異常缺陷抱怨，請注意板型控制與未經整平區域要切除乾淨，且板型異常之鋼捲不得一級放行 (RMK00620) | 訂單:2506EFE025/001 TOL 無 <生產備註> 事項 | 【板形】 FLATNESS 板形≦12 I-UNIT（≦0.7％）^^/CG1/CG2/CC1/CC2/CGQC/CCQC/^^ <<.E_CHIN 2025/05/06 14:24.>> | 訂單 2506EFE025/001 修改記錄如下: 20250423 13:34:30 (25010) 退火碼: >> H2, 用途碼: >> COG003, 背面標示: >> S000, 訂單背面顏色(五碼): >> BW57Y, 背面漆膜厚: >> 12.5, 背面漆塗漆型式幾塗幾烤: >> 2, 鉻酸鹽: >> Z, 訂單厚度: >> 0.0142, 訂單重: >> 20, 重量容許率(下限): >> 10, 重量容許率(上限): >> 10, 訂單寬度: >> 40.875, 鍍製方式: >> MIN, 鋼捲內徑: >> 508, 鋼捲下限重: >> 3, 鋼捲上限重: >> 4.5, 壓花條件碼: >> -, 表面花紋: >> R, 綠色識別碼: >> -, 印刷輥號: >> -, 產品代碼: >> PPGL, 皮膜碼: >> -, 單位別: >> I, 油品種類: >> Z, 塗油量: >> Z, 包裝代碼: >> E0 , 保護膜碼: >> -, 客戶試片取樣型式: >> -, 調質碼: >> S, 套筒碼: >> P , 規格: >> A792SSGR80, 製造標準: >> ASTM, 表面處理劑種類: >> Z, 表面處理劑塗佈量: >> Z, 伸長率測試: >> N, 硬度測試碼: >> N, 抗拉強度測試: >> N, 降伏強度測試: >> N, 厚度變異: >> 0, 訂單正面顏色(五碼): >> SRH6X, 正面漆膜厚: >> 25, 正面漆塗漆型式幾塗幾烤: >> 2, 修邊碼: >> Y, 重量碼: >> AW, 鋼捲捲向: >> O, 鍍層碼: >> AZ50, 20250506 09:53:50 (25010) 訂單背面顏色(五碼): BW57Y >> XXXXX, 背面漆膜厚: 12.5 >> NOM, 訂單正面顏色(五碼): SRH6X >> XXXXX, 正面漆膜厚: 25 >> NOM, 20250522 15:05:11 (25010) 訂單背面顏色(五碼): XXXXX >> BW57Y, 背面漆膜厚: NOM >> 12.5, 訂單正面顏色(五碼): XXXXX >> SR618, 正面漆膜厚: NOM >> 25, 20250522 15:05:39 (25010) 用途碼: COG003 >> COG007, 20250522 15:06:16 (25010) 用途碼: COG007 >> COG001, 20250522 15:07:09 (25010) 用途碼: COG001 >> COA001, | *:
PPGL | 2506EFE025/002 | 1. ASTM 鍍製方式為MIN 與"最終產品保證1/2 ASTM 厚度公差"不能共存 (OFP00216)-{.不符.} | 1. 製造標準為MS、ASTM或銷新加坡之訂單，若無技術指定優先用料，請優先使用國內料，勿使用ANFEN (OFP00406)-{.不符.} 2. ★提醒！MIN訂單先不要配安丰料★ (OFP00664)-{.不符.} | 1. ASTM 鍍製方式為MIN 與"最終產品保證1/2 ASTM 厚度公差"不能共存 (OFP00216)-{.不符.} 2. 鍍製方式為 MIN 或 TMI 時, 冷軋厚度公差 請改為 " 1/2 厚度公差" (OFP00265)-{.不符.} 3. 製造標準為MS、ASTM或銷新加坡之訂單，若無技術指定優先用料，請優先使用國內料，勿使用ANFEN (OFP00406)-{.不符.} 4. 【提醒】！本單為直立式包裝，嚴禁鍍鋅或烤漆後以STAGGER捲取 (OFP00451)-{.不符.} 5. ★提醒！MIN訂單先不要配安丰料★ (OFP00664)-{.不符.} 6. ※超耐候一系列用途要確認是否有英制公差需求，有英制公差需求時選配碼用ON027※ (OFP00680)-{.不符.} | 訂單:2506EFE025/002 CPL <生產備註> 事項如下 . 除HGI/ HGL 訂單邊緣不噴油. 其餘皆側緣噴油 (RMK00285) . 【美加訂單生產注意事項-CPL】1.客戶美加地區訂單實施修邊刀最大使用顆數上限(20顆) (RMK00717) . 【美加訂單生產注意事項-CPL】2.排程備註:注意修邊品質與毛邊 (RMK00717) . 【美加訂單生產注意事項-CPL】3.去毛邊輥的管制：兩側壓力均設定1.0 kg/cm2 (RMK00717) | 訂單:2506EFE025/002 CR1 <生產備註> 事項如下 . 【美加訂單生產注意事項-CR】1.兩側各加開一個spot cooling增加冷卻效果。 (RMK00717) . 【美加訂單生產注意事項-CR】2.發生毛邊時，請降速生產減輕毛邊程度，暫留討論後再處置。 (RMK00717) | 訂單:2506EFE025/002 CR2 <生產備註> 事項如下 . 【美加訂單生產注意事項-CR】1.兩側各加開一個spot cooling增加冷卻效果。 (RMK00717) . 【美加訂單生產注意事項-CR】2.發生毛邊時，請降速生產減輕毛邊程度，暫留討論後再處置。 (RMK00717) | 訂單:2506EFE025/002 CG1 <生產備註> 事項如下 . 【板形】 FLATNESS 板形≦12 I-UNIT（≦0.7％） (RMK-E_CHIN) . 鍍鋅表面不可有鋅痕、壓痕、凹陷、及刮傷 、應變痕等。 (RMK00054) . 鍍製方式 MIN 訂單. (RMK00073) . 鍍層 AZ150 (含) 以上 , 鋅花等級 C~E 目標D，避免鋅花晶界明顯後續造成烤漆點狀未塗漆。 (RMK00565) . MIN訂單為平均厚度放行，實測厚度NG時，如單位長度符合範圍，請放行 (RMK00585) . ★【弓形度】★該客戶有弓形度異常缺陷抱怨，請注意板型控制與未經整平區域要切除乾淨，且板型異常之鋼捲不得一級放行 (RMK00620) . 【美加訂單生產注意事項-CG1】副操確認完回控制室後，於生產排程鋼號旁簽名紀錄，以利後續追查(該排程生產完，排程單將保留)。 (RMK00717) . 【美加訂單生產注意事項-CG1】中央段副操每顆銲道出Pot時觀察銲道同時，確認Beaver Tail與鋼板接觸之Guide Roll羊毛氈狀況，並適時添加潤滑油(避免乾掉)。 (RMK00717) | 訂單:2506EFE025/002 CG2 <生產備註> 事項如下 . 【板形】 FLATNESS 板形≦12 I-UNIT（≦0.7％） (RMK-E_CHIN) . 鍍鋅表面不可有鋅痕、壓痕、凹陷、及刮傷 、應變痕等。 (RMK00054) . 鍍製方式 MIN 訂單. (RMK00073) . 鍍層 AZ150 (含) 以上 , 鋅花等級 C~E 目標D，避免鋅花晶界明顯後續造成烤漆點狀未塗漆。 (RMK00565) . MIN訂單為平均厚度放行，實測厚度NG時，如單位長度符合範圍，請放行 (RMK00585) . ★【弓形度】★該客戶有弓形度異常缺陷抱怨，請注意板型控制與未經整平區域要切除乾淨，且板型異常之鋼捲不得一級放行 (RMK00620) . 【美加訂單生產注意事項-CG2】1.使用SUB-NOZZLE (RMK00717) | 訂單:2506EFE025/002 CC1 <生產備註> 事項如下 . 【板形】 FLATNESS 板形≦12 I-UNIT（≦0.7％） (RMK-E_CHIN) . 正面面漆(20U)及正面總膜厚(25U)要求管制90%以上之膜厚,未達標準降級. (RMK00054) . 若背面面漆(20U)及背面總膜厚(25U)時要求管制90%以上之膜厚,未達標準降級 (RMK00054) . 面漆=18U(90%)~請購基準22U(110%),標準板總膜厚=5+20U(100%面漆). (RMK00054) . 30CM*全寬*留1塊給LAB及1塊給塗料商, (RMK00054) . 鍍製方式 MIN 訂單. (RMK00073) . 【捲取】注意！本單為直立式包裝。禁用STAGGER捲取送包裝！送RCL重處理例外。 (RMK00512) . MIN訂單為平均厚度放行，實測厚度NG時，如單位長度符合範圍，請放行 (RMK00585) . ★【弓形度】★該客戶有弓形度異常缺陷抱怨，請注意板型控制與未經整平區域要切除乾淨，且板型異常之鋼捲不得一級放行 (RMK00620) . 【美加訂單生產注意事項-CCP】1.請烤漆入口依照正背面漆鋼捲投向規定進行鋼捲投入。 (RMK00717) . 【美加訂單生產注意事項-CCP】2.烤漆入口依照鋼捲投向規定進行鋼捲投入。(CR1/CG1 CR2/CG2-->正向入料。CR1/CG2 CR2/CG1-->反向入料) (RMK00717) . 【美加訂單生產注意事項-CCP】3.此訂單背面漆一律採Nature塗裝，塗裝黏度設定40秒以上 (RMK00717) | 訂單:2506EFE025/002 CC2 <生產備註> 事項如下 . 【板形】 FLATNESS 板形≦12 I-UNIT（≦0.7％） (RMK-E_CHIN) . 正面面漆(20U)及正面總膜厚(25U)要求管制90%以上之膜厚,未達標準降級. (RMK00054) . 若背面面漆(20U)及背面總膜厚(25U)時要求管制90%以上之膜厚,未達標準降級 (RMK00054) . 面漆=18U(90%)~請購基準22U(110%),標準板總膜厚=5+20U(100%面漆). (RMK00054) . 30CM*全寬*留1塊給LAB及1塊給塗料商, (RMK00054) . 鍍製方式 MIN 訂單. (RMK00073) . 【捲取】注意！本單為直立式包裝。禁用STAGGER捲取送包裝！送RCL重處理例外。 (RMK00512) . MIN訂單為平均厚度放行，實測厚度NG時，如單位長度符合範圍，請放行 (RMK00585) . ★【弓形度】★該客戶有弓形度異常缺陷抱怨，請注意板型控制與未經整平區域要切除乾淨，且板型異常之鋼捲不得一級放行 (RMK00620) . 【美加訂單生產注意事項-CCP】1.請烤漆入口依照正背面漆鋼捲投向規定進行鋼捲投入。 (RMK00717) . 【美加訂單生產注意事項-CCP】2.烤漆入口依照鋼捲投向規定進行鋼捲投入。(CR1/CG1 CR2/CG2-->正向入料。CR1/CG2 CR2/CG1-->反向入料) (RMK00717) . 【美加訂單生產注意事項-CCP】3.此訂單背面漆一律採Nature塗裝，塗裝黏度設定40秒以上 (RMK00717) | 訂單:2506EFE025/002 RCL <生產備註> 事項如下 . 【捲取】注意！本單為直立式包裝。禁用STAGGER捲取送包裝！送RCL重處理例外。 (RMK00512) | 訂單:2506EFE025/002 CCPK 無 <生產備註> 事項 | 訂單:2506EFE025/002 CGQC <品檢備註> 事項如下 . 【板形】 FLATNESS 板形≦12 I-UNIT（≦0.7％） (RMK-E_CHIN) . 鍍層 AZ150 (含) 以上 , 鋅花等級 C~E 目標D，避免鋅花晶界明顯後續造成烤漆點狀未塗漆。 (RMK00565) . ★【弓形度】★該客戶有弓形度異常缺陷抱怨，請注意板型控制與未經整平區域要切除乾淨，且板型異常之鋼捲不得一級放行 (RMK00620) | 訂單:2506EFE025/002 CCQC <品檢備註> 事項如下 . 【板形】 FLATNESS 板形≦12 I-UNIT（≦0.7％） (RMK-E_CHIN) . 【捲取】注意！本單為直立式包裝。禁用STAGGER捲取送包裝！送RCL重處理例外。 (RMK00512) . ★【弓形度】★該客戶有弓形度異常缺陷抱怨，請注意板型控制與未經整平區域要切除乾淨，且板型異常之鋼捲不得一級放行 (RMK00620) | 訂單:2506EFE025/002 TOL 無 <生產備註> 事項 | 【板形】 FLATNESS 板形≦12 I-UNIT（≦0.7％）^^/CG1/CG2/CC1/CC2/CGQC/CCQC/^^ <<.E_CHIN 2025/05/06 14:30.>> | 訂單 2506EFE025/002 修改記錄如下: 20250423 13:36:17 (25010) 退火碼: >> H2, 用途碼: >> COG007, 背面標示: >> S000, 訂單背面顏色(五碼): >> BW57Y, 背面漆膜厚: >> 12.5, 背面漆塗漆型式幾塗幾烤: >> 2, 鉻酸鹽: >> Z, 訂單厚度: >> 0.0142, 訂單重: >> 80, 重量容許率(下限): >> 10, 重量容許率(上限): >> 10, 訂單寬度: >> 40.875, 鍍製方式: >> MIN, 鋼捲內徑: >> 508, 鋼捲下限重: >> 3, 鋼捲上限重: >> 4.5, 壓花條件碼: >> -, 表面花紋: >> R, 綠色識別碼: >> -, 印刷輥號: >> -, 產品代碼: >> PPGL, 皮膜碼: >> -, 單位別: >> I, 油品種類: >> Z, 塗油量: >> Z, 包裝代碼: >> E0 , 保護膜碼: >> -, 客戶試片取樣型式: >> -, 調質碼: >> S, 套筒碼: >> P , 規格: >> A792SSGR80, 製造標準: >> ASTM, 表面處理劑種類: >> Z, 表面處理劑塗佈量: >> Z, 伸長率測試: >> N, 硬度測試碼: >> N, 抗拉強度測試: >> N, 降伏強度測試: >> N, 厚度變異: >> 0, 訂單正面顏色(五碼): >> SBG8P, 正面漆膜厚: >> 25, 正面漆塗漆型式幾塗幾烤: >> 2, 修邊碼: >> Y, 重量碼: >> AW, 鋼捲捲向: >> O, 鍍層碼: >> AZ50, | *:
PPGL | 2506EFE025/003 | 1. ASTM 鍍製方式為MIN 與"最終產品保證1/2 ASTM 厚度公差"不能共存 (OFP00216)-{.不符.} | 1. 製造標準為MS、ASTM或銷新加坡之訂單，若無技術指定優先用料，請優先使用國內料，勿使用ANFEN (OFP00406)-{.不符.} 2. ★提醒！MIN訂單先不要配安丰料★ (OFP00664)-{.不符.} | 1. ASTM 鍍製方式為MIN 與"最終產品保證1/2 ASTM 厚度公差"不能共存 (OFP00216)-{.不符.} 2. 鍍製方式為 MIN 或 TMI 時, 冷軋厚度公差 請改為 " 1/2 厚度公差" (OFP00265)-{.不符.} 3. 製造標準為MS、ASTM或銷新加坡之訂單，若無技術指定優先用料，請優先使用國內料，勿使用ANFEN (OFP00406)-{.不符.} 4. 【提醒】！本單為直立式包裝，嚴禁鍍鋅或烤漆後以STAGGER捲取 (OFP00451)-{.不符.} 5. ★提醒！MIN訂單先不要配安丰料★ (OFP00664)-{.不符.} 6. ※超耐候一系列用途要確認是否有英制公差需求，有英制公差需求時選配碼用ON027※ (OFP00680)-{.不符.} | 訂單:2506EFE025/003 CPL <生產備註> 事項如下 . 除HGI/ HGL 訂單邊緣不噴油. 其餘皆側緣噴油 (RMK00285) . 【美加訂單生產注意事項-CPL】1.客戶美加地區訂單實施修邊刀最大使用顆數上限(20顆) (RMK00717) . 【美加訂單生產注意事項-CPL】2.排程備註:注意修邊品質與毛邊 (RMK00717) . 【美加訂單生產注意事項-CPL】3.去毛邊輥的管制：兩側壓力均設定1.0 kg/cm2 (RMK00717) | 訂單:2506EFE025/003 CR1 <生產備註> 事項如下 . 【美加訂單生產注意事項-CR】1.兩側各加開一個spot cooling增加冷卻效果。 (RMK00717) . 【美加訂單生產注意事項-CR】2.發生毛邊時，請降速生產減輕毛邊程度，暫留討論後再處置。 (RMK00717) | 訂單:2506EFE025/003 CR2 <生產備註> 事項如下 . 【美加訂單生產注意事項-CR】1.兩側各加開一個spot cooling增加冷卻效果。 (RMK00717) . 【美加訂單生產注意事項-CR】2.發生毛邊時，請降速生產減輕毛邊程度，暫留討論後再處置。 (RMK00717) | 訂單:2506EFE025/003 CG1 <生產備註> 事項如下 . 【板形】 FLATNESS 板形≦12 I-UNIT（≦0.7％） (RMK-E_CHIN) . 鍍鋅表面不可有鋅痕、壓痕、凹陷、及刮傷 、應變痕等。 (RMK00054) . 鍍製方式 MIN 訂單. (RMK00073) . 鍍層 AZ150 (含) 以上 , 鋅花等級 C~E 目標D，避免鋅花晶界明顯後續造成烤漆點狀未塗漆。 (RMK00565) . MIN訂單為平均厚度放行，實測厚度NG時，如單位長度符合範圍，請放行 (RMK00585) . ★【弓形度】★該客戶有弓形度異常缺陷抱怨，請注意板型控制與未經整平區域要切除乾淨，且板型異常之鋼捲不得一級放行 (RMK00620) . 【美加訂單生產注意事項-CG1】副操確認完回控制室後，於生產排程鋼號旁簽名紀錄，以利後續追查(該排程生產完，排程單將保留)。 (RMK00717) . 【美加訂單生產注意事項-CG1】中央段副操每顆銲道出Pot時觀察銲道同時，確認Beaver Tail與鋼板接觸之Guide Roll羊毛氈狀況，並適時添加潤滑油(避免乾掉)。 (RMK00717) | 訂單:2506EFE025/003 CG2 <生產備註> 事項如下 . 【板形】 FLATNESS 板形≦12 I-UNIT（≦0.7％） (RMK-E_CHIN) . 鍍鋅表面不可有鋅痕、壓痕、凹陷、及刮傷 、應變痕等。 (RMK00054) . 鍍製方式 MIN 訂單. (RMK00073) . 鍍層 AZ150 (含) 以上 , 鋅花等級 C~E 目標D，避免鋅花晶界明顯後續造成烤漆點狀未塗漆。 (RMK00565) . MIN訂單為平均厚度放行，實測厚度NG時，如單位長度符合範圍，請放行 (RMK00585) . ★【弓形度】★該客戶有弓形度異常缺陷抱怨，請注意板型控制與未經整平區域要切除乾淨，且板型異常之鋼捲不得一級放行 (RMK00620) . 【美加訂單生產注意事項-CG2】1.使用SUB-NOZZLE (RMK00717) | 訂單:2506EFE025/003 CC1 <生產備註> 事項如下 . 【水痕】因YCP 近似深黑色水痕可能嚴重，因此指定CC1生產注意W/Q 使用純水與水量控制 (RMK-E_CHIN) . 【板形】 FLATNESS 板形≦12 I-UNIT（≦0.7％） (RMK-E_CHIN) . 正面面漆(20U)及正面總膜厚(25U)要求管制90%以上之膜厚,未達標準降級. (RMK00054) . 若背面面漆(20U)及背面總膜厚(25U)時要求管制90%以上之膜厚,未達標準降級 (RMK00054) . 面漆=18U(90%)~請購基準22U(110%),標準板總膜厚=5+20U(100%面漆). (RMK00054) . 30CM*全寬*留1塊給LAB及1塊給塗料商, (RMK00054) . 鍍製方式 MIN 訂單. (RMK00073) . 【捲取】注意！本單為直立式包裝。禁用STAGGER捲取送包裝！送RCL重處理例外。 (RMK00512) . MIN訂單為平均厚度放行，實測厚度NG時，如單位長度符合範圍，請放行 (RMK00585) . ★【弓形度】★該客戶有弓形度異常缺陷抱怨，請注意板型控制與未經整平區域要切除乾淨，且板型異常之鋼捲不得一級放行 (RMK00620) . 【美加訂單生產注意事項-CCP】1.請烤漆入口依照正背面漆鋼捲投向規定進行鋼捲投入。 (RMK00717) . 【美加訂單生產注意事項-CCP】2.烤漆入口依照鋼捲投向規定進行鋼捲投入。(CR1/CG1 CR2/CG2-->正向入料。CR1/CG2 CR2/CG1-->反向入料) (RMK00717) . 【美加訂單生產注意事項-CCP】3.此訂單背面漆一律採Nature塗裝，塗裝黏度設定40秒以上 (RMK00717) | 訂單:2506EFE025/003 CC2 <生產備註> 事項如下 . 【水痕】因YCP 近似深黑色水痕可能嚴重，因此指定CC1生產注意W/Q 使用純水與水量控制 (RMK-E_CHIN) . 【板形】 FLATNESS 板形≦12 I-UNIT（≦0.7％） (RMK-E_CHIN) . 正面面漆(20U)及正面總膜厚(25U)要求管制90%以上之膜厚,未達標準降級. (RMK00054) . 若背面面漆(20U)及背面總膜厚(25U)時要求管制90%以上之膜厚,未達標準降級 (RMK00054) . 面漆=18U(90%)~請購基準22U(110%),標準板總膜厚=5+20U(100%面漆). (RMK00054) . 30CM*全寬*留1塊給LAB及1塊給塗料商, (RMK00054) . 鍍製方式 MIN 訂單. (RMK00073) . 【捲取】注意！本單為直立式包裝。禁用STAGGER捲取送包裝！送RCL重處理例外。 (RMK00512) . MIN訂單為平均厚度放行，實測厚度NG時，如單位長度符合範圍，請放行 (RMK00585) . ★【弓形度】★該客戶有弓形度異常缺陷抱怨，請注意板型控制與未經整平區域要切除乾淨，且板型異常之鋼捲不得一級放行 (RMK00620) . 【美加訂單生產注意事項-CCP】1.請烤漆入口依照正背面漆鋼捲投向規定進行鋼捲投入。 (RMK00717) . 【美加訂單生產注意事項-CCP】2.烤漆入口依照鋼捲投向規定進行鋼捲投入。(CR1/CG1 CR2/CG2-->正向入料。CR1/CG2 CR2/CG1-->反向入料) (RMK00717) . 【美加訂單生產注意事項-CCP】3.此訂單背面漆一律採Nature塗裝，塗裝黏度設定40秒以上 (RMK00717) | 訂單:2506EFE025/003 RCL <生產備註> 事項如下 . 【捲取】注意！本單為直立式包裝。禁用STAGGER捲取送包裝！送RCL重處理例外。 (RMK00512) | 訂單:2506EFE025/003 CCPK 無 <生產備註> 事項 | 訂單:2506EFE025/003 CGQC <品檢備註> 事項如下 . 【板形】 FLATNESS 板形≦12 I-UNIT（≦0.7％） (RMK-E_CHIN) . 鍍層 AZ150 (含) 以上 , 鋅花等級 C~E 目標D，避免鋅花晶界明顯後續造成烤漆點狀未塗漆。 (RMK00565) . ★【弓形度】★該客戶有弓形度異常缺陷抱怨，請注意板型控制與未經整平區域要切除乾淨，且板型異常之鋼捲不得一級放行 (RMK00620) | 訂單:2506EFE025/003 CCQC <品檢備註> 事項如下 . 【水痕】因YCP 近似深黑色水痕可能嚴重，因此指定CC1生產注意W/Q 使用純水與水量控制 (RMK-E_CHIN) . 【板形】 FLATNESS 板形≦12 I-UNIT（≦0.7％） (RMK-E_CHIN) . 【捲取】注意！本單為直立式包裝。禁用STAGGER捲取送包裝！送RCL重處理例外。 (RMK00512) . ★【弓形度】★該客戶有弓形度異常缺陷抱怨，請注意板型控制與未經整平區域要切除乾淨，且板型異常之鋼捲不得一級放行 (RMK00620) | 訂單:2506EFE025/003 TOL 無 <生產備註> 事項 | 【板形】 FLATNESS 板形≦12 I-UNIT（≦0.7％）^^/CG1/CG2/CC1/CC2/CGQC/CCQC/^^ <<.E_CHIN 2025/05/06 14:31.>> 【水痕】因YCP 近似深黑色水痕可能嚴重，因此指定CC1生產注意W/Q 使用純水與水量控制^^/CC1/CC2/CCQC/^^ <<.E_CHIN 2025/05/06 15:03.>> | 訂單 2506EFE025/003 修改記錄如下: 20250424 17:41:59 (25010) 退火碼: >> H2, 用途碼: >> COG007, 背面標示: >> S000, 訂單背面顏色(五碼): >> BW57Y, 背面漆膜厚: >> 12.5, 背面漆塗漆型式幾塗幾烤: >> 2, 鉻酸鹽: >> Z, 訂單厚度: >> 0.0142, 訂單重: >> 40, 重量容許率(下限): >> 10, 重量容許率(上限): >> 10, 訂單寬度: >> 40.875, 鍍製方式: >> MIN, 鋼捲內徑: >> 508, 鋼捲下限重: >> 3, 鋼捲上限重: >> 4.5, 壓花條件碼: >> -, 表面花紋: >> R, 綠色識別碼: >> -, 印刷輥號: >> -, 產品代碼: >> PPGL, 皮膜碼: >> -, 單位別: >> I, 油品種類: >> Z, 塗油量: >> Z, 包裝代碼: >> E0 , 保護膜碼: >> -, 客戶試片取樣型式: >> -, 調質碼: >> S, 套筒碼: >> P , 規格: >> A792SSGR80, 製造標準: >> ASTM, 表面處理劑種類: >> Z, 表面處理劑塗佈量: >> Z, 伸長率測試: >> N, 硬度測試碼: >> N, 抗拉強度測試: >> N, 降伏強度測試: >> N, 厚度變異: >> 0, 訂單正面顏色(五碼): >> SGH8Y, 正面漆膜厚: >> 25, 正面漆塗漆型式幾塗幾烤: >> 2, 修邊碼: >> Y, 重量碼: >> AW, 鋼捲捲向: >> O, 鍍層碼: >> AZ50, 20250506 09:55:19 (25010) 用途碼: COG007 >> COG003, | *:
PPGL | 2506EFE025/004 | 1. ASTM 鍍製方式為MIN 與"最終產品保證1/2 ASTM 厚度公差"不能共存 (OFP00216)-{.不符.} | 1. 製造標準為MS、ASTM或銷新加坡之訂單，若無技術指定優先用料，請優先使用國內料，勿使用ANFEN (OFP00406)-{.不符.} 2. ★提醒！MIN訂單先不要配安丰料★ (OFP00664)-{.不符.} | 1. ASTM 鍍製方式為MIN 與"最終產品保證1/2 ASTM 厚度公差"不能共存 (OFP00216)-{.不符.} 2. 鍍製方式為 MIN 或 TMI 時, 冷軋厚度公差 請改為 " 1/2 厚度公差" (OFP00265)-{.不符.} 3. 製造標準為MS、ASTM或銷新加坡之訂單，若無技術指定優先用料，請優先使用國內料，勿使用ANFEN (OFP00406)-{.不符.} 4. 【提醒】！本單為直立式包裝，嚴禁鍍鋅或烤漆後以STAGGER捲取 (OFP00451)-{.不符.} 5. ★提醒！MIN訂單先不要配安丰料★ (OFP00664)-{.不符.} 6. ※超耐候一系列用途要確認是否有英制公差需求，有英制公差需求時選配碼用ON027※ (OFP00680)-{.不符.} | 訂單:2506EFE025/004 CPL <生產備註> 事項如下 . 除HGI/ HGL 訂單邊緣不噴油. 其餘皆側緣噴油 (RMK00285) . 【美加訂單生產注意事項-CPL】1.客戶美加地區訂單實施修邊刀最大使用顆數上限(20顆) (RMK00717) . 【美加訂單生產注意事項-CPL】2.排程備註:注意修邊品質與毛邊 (RMK00717) . 【美加訂單生產注意事項-CPL】3.去毛邊輥的管制：兩側壓力均設定1.0 kg/cm2 (RMK00717) | 訂單:2506EFE025/004 CR1 <生產備註> 事項如下 . 【美加訂單生產注意事項-CR】1.兩側各加開一個spot cooling增加冷卻效果。 (RMK00717) . 【美加訂單生產注意事項-CR】2.發生毛邊時，請降速生產減輕毛邊程度，暫留討論後再處置。 (RMK00717) | 訂單:2506EFE025/004 CR2 <生產備註> 事項如下 . 【美加訂單生產注意事項-CR】1.兩側各加開一個spot cooling增加冷卻效果。 (RMK00717) . 【美加訂單生產注意事項-CR】2.發生毛邊時，請降速生產減輕毛邊程度，暫留討論後再處置。 (RMK00717) | 訂單:2506EFE025/004 CG1 <生產備註> 事項如下 . 【板形】 FLATNESS 板形≦12 I-UNIT（≦0.7％） (RMK-E_CHIN) . 鍍鋅表面不可有鋅痕、壓痕、凹陷、及刮傷 、應變痕等。 (RMK00054) . 鍍製方式 MIN 訂單. (RMK00073) . 鍍層 AZ150 (含) 以上 , 鋅花等級 C~E 目標D，避免鋅花晶界明顯後續造成烤漆點狀未塗漆。 (RMK00565) . MIN訂單為平均厚度放行，實測厚度NG時，如單位長度符合範圍，請放行 (RMK00585) . ★【弓形度】★該客戶有弓形度異常缺陷抱怨，請注意板型控制與未經整平區域要切除乾淨，且板型異常之鋼捲不得一級放行 (RMK00620) . 【美加訂單生產注意事項-CG1】副操確認完回控制室後，於生產排程鋼號旁簽名紀錄，以利後續追查(該排程生產完，排程單將保留)。 (RMK00717) . 【美加訂單生產注意事項-CG1】中央段副操每顆銲道出Pot時觀察銲道同時，確認Beaver Tail與鋼板接觸之Guide Roll羊毛氈狀況，並適時添加潤滑油(避免乾掉)。 (RMK00717) | 訂單:2506EFE025/004 CG2 <生產備註> 事項如下 . 【板形】 FLATNESS 板形≦12 I-UNIT（≦0.7％） (RMK-E_CHIN) . 鍍鋅表面不可有鋅痕、壓痕、凹陷、及刮傷 、應變痕等。 (RMK00054) . 鍍製方式 MIN 訂單. (RMK00073) . 鍍層 AZ150 (含) 以上 , 鋅花等級 C~E 目標D，避免鋅花晶界明顯後續造成烤漆點狀未塗漆。 (RMK00565) . MIN訂單為平均厚度放行，實測厚度NG時，如單位長度符合範圍，請放行 (RMK00585) . ★【弓形度】★該客戶有弓形度異常缺陷抱怨，請注意板型控制與未經整平區域要切除乾淨，且板型異常之鋼捲不得一級放行 (RMK00620) . 【美加訂單生產注意事項-CG2】1.使用SUB-NOZZLE (RMK00717) | 訂單:2506EFE025/004 CC1 <生產備註> 事項如下 . 【板形】 FLATNESS 板形≦12 I-UNIT（≦0.7％） (RMK-E_CHIN) . 正面面漆(20U)及正面總膜厚(25U)要求管制90%以上之膜厚,未達標準降級. (RMK00054) . 若背面面漆(20U)及背面總膜厚(25U)時要求管制90%以上之膜厚,未達標準降級 (RMK00054) . 面漆=18U(90%)~請購基準22U(110%),標準板總膜厚=5+20U(100%面漆). (RMK00054) . 30CM*全寬*留1塊給LAB及1塊給塗料商, (RMK00054) . 鍍製方式 MIN 訂單. (RMK00073) . 【捲取】注意！本單為直立式包裝。禁用STAGGER捲取送包裝！送RCL重處理例外。 (RMK00512) . MIN訂單為平均厚度放行，實測厚度NG時，如單位長度符合範圍，請放行 (RMK00585) . ★【弓形度】★該客戶有弓形度異常缺陷抱怨，請注意板型控制與未經整平區域要切除乾淨，且板型異常之鋼捲不得一級放行 (RMK00620) . 【美加訂單生產注意事項-CCP】1.請烤漆入口依照正背面漆鋼捲投向規定進行鋼捲投入。 (RMK00717) . 【美加訂單生產注意事項-CCP】2.烤漆入口依照鋼捲投向規定進行鋼捲投入。(CR1/CG1 CR2/CG2-->正向入料。CR1/CG2 CR2/CG1-->反向入料) (RMK00717) . 【美加訂單生產注意事項-CCP】3.此訂單背面漆一律採Nature塗裝，塗裝黏度設定40秒以上 (RMK00717) | 訂單:2506EFE025/004 CC2 <生產備註> 事項如下 . 【板形】 FLATNESS 板形≦12 I-UNIT（≦0.7％） (RMK-E_CHIN) . 正面面漆(20U)及正面總膜厚(25U)要求管制90%以上之膜厚,未達標準降級. (RMK00054) . 若背面面漆(20U)及背面總膜厚(25U)時要求管制90%以上之膜厚,未達標準降級 (RMK00054) . 面漆=18U(90%)~請購基準22U(110%),標準板總膜厚=5+20U(100%面漆). (RMK00054) . 30CM*全寬*留1塊給LAB及1塊給塗料商, (RMK00054) . 鍍製方式 MIN 訂單. (RMK00073) . 【捲取】注意！本單為直立式包裝。禁用STAGGER捲取送包裝！送RCL重處理例外。 (RMK00512) . MIN訂單為平均厚度放行，實測厚度NG時，如單位長度符合範圍，請放行 (RMK00585) . ★【弓形度】★該客戶有弓形度異常缺陷抱怨，請注意板型控制與未經整平區域要切除乾淨，且板型異常之鋼捲不得一級放行 (RMK00620) . 【美加訂單生產注意事項-CCP】1.請烤漆入口依照正背面漆鋼捲投向規定進行鋼捲投入。 (RMK00717) . 【美加訂單生產注意事項-CCP】2.烤漆入口依照鋼捲投向規定進行鋼捲投入。(CR1/CG1 CR2/CG2-->正向入料。CR1/CG2 CR2/CG1-->反向入料) (RMK00717) . 【美加訂單生產注意事項-CCP】3.此訂單背面漆一律採Nature塗裝，塗裝黏度設定40秒以上 (RMK00717) | 訂單:2506EFE025/004 RCL <生產備註> 事項如下 . 【捲取】注意！本單為直立式包裝。禁用STAGGER捲取送包裝！送RCL重處理例外。 (RMK00512) | 訂單:2506EFE025/004 CCPK 無 <生產備註> 事項 | 訂單:2506EFE025/004 CGQC <品檢備註> 事項如下 . 【板形】 FLATNESS 板形≦12 I-UNIT（≦0.7％） (RMK-E_CHIN) . 鍍層 AZ150 (含) 以上 , 鋅花等級 C~E 目標D，避免鋅花晶界明顯後續造成烤漆點狀未塗漆。 (RMK00565) . ★【弓形度】★該客戶有弓形度異常缺陷抱怨，請注意板型控制與未經整平區域要切除乾淨，且板型異常之鋼捲不得一級放行 (RMK00620) | 訂單:2506EFE025/004 CCQC <品檢備註> 事項如下 . 【板形】 FLATNESS 板形≦12 I-UNIT（≦0.7％） (RMK-E_CHIN) . 【捲取】注意！本單為直立式包裝。禁用STAGGER捲取送包裝！送RCL重處理例外。 (RMK00512) . ★【弓形度】★該客戶有弓形度異常缺陷抱怨，請注意板型控制與未經整平區域要切除乾淨，且板型異常之鋼捲不得一級放行 (RMK00620) | 訂單:2506EFE025/004 TOL 無 <生產備註> 事項 | 【板形】 FLATNESS 板形≦12 I-UNIT（≦0.7％）^^/CG1/CG2/CC1/CC2/CGQC/CCQC/^^ <<.E_CHIN 2025/05/06 14:31.>> | 訂單 2506EFE025/004 修改記錄如下: 20250423 13:48:54 (25010) 退火碼: >> H2, 用途碼: >> COG007, 背面標示: >> S000, 訂單背面顏色(五碼): >> BW57Y, 背面漆膜厚: >> 12.5, 背面漆塗漆型式幾塗幾烤: >> 2, 鉻酸鹽: >> Z, 訂單厚度: >> 0.0142, 訂單重: >> 80, 重量容許率(下限): >> 10, 重量容許率(上限): >> 10, 訂單寬度: >> 40.875, 鍍製方式: >> MIN, 鋼捲內徑: >> 508, 鋼捲下限重: >> 3, 鋼捲上限重: >> 4.5, 壓花條件碼: >> -, 表面花紋: >> R, 綠色識別碼: >> -, 印刷輥號: >> -, 產品代碼: >> PPGL, 皮膜碼: >> -, 單位別: >> I, 油品種類: >> Z, 塗油量: >> Z, 包裝代碼: >> E0 , 保護膜碼: >> -, 客戶試片取樣型式: >> -, 調質碼: >> S, 套筒碼: >> P , 規格: >> A792SSGR80, 製造標準: >> ASTM, 表面處理劑種類: >> Z, 表面處理劑塗佈量: >> Z, 伸長率測試: >> N, 硬度測試碼: >> N, 抗拉強度測試: >> N, 降伏強度測試: >> N, 厚度變異: >> 0, 訂單正面顏色(五碼): >> SBG3X, 正面漆膜厚: >> 25, 正面漆塗漆型式幾塗幾烤: >> 2, 修邊碼: >> Y, 重量碼: >> AW, 鋼捲捲向: >> O, 鍍層碼: >> AZ50, 20250506 09:55:52 (25010) 用途碼: COG007 >> COG003, | *:
PPGL | 2506EFE026/001 | 1. ASTM 鍍製方式為MIN 與"最終產品保證1/2 ASTM 厚度公差"不能共存 (OFP00216)-{.不符.} | 1. 製造標準為MS、ASTM或銷新加坡之訂單，若無技術指定優先用料，請優先使用國內料，勿使用ANFEN (OFP00406)-{.不符.} 2. ★提醒！MIN訂單先不要配安丰料★ (OFP00664)-{.不符.} | 1. ASTM 鍍製方式為MIN 與"最終產品保證1/2 ASTM 厚度公差"不能共存 (OFP00216)-{.不符.} 2. 鍍製方式為 MIN 或 TMI 時, 冷軋厚度公差 請改為 " 1/2 厚度公差" (OFP00265)-{.不符.} 3. 製造標準為MS、ASTM或銷新加坡之訂單，若無技術指定優先用料，請優先使用國內料，勿使用ANFEN (OFP00406)-{.不符.} 4. 【提醒】！本單為直立式包裝，嚴禁鍍鋅或烤漆後以STAGGER捲取 (OFP00451)-{.不符.} 5. ★提醒！MIN訂單先不要配安丰料★ (OFP00664)-{.不符.} 6. ※超耐候一系列用途要確認是否有英制公差需求，有英制公差需求時選配碼用ON027※ (OFP00680)-{.不符.} | 訂單:2506EFE026/001 CPL <生產備註> 事項如下 . 除HGI/ HGL 訂單邊緣不噴油. 其餘皆側緣噴油 (RMK00285) . 【美加訂單生產注意事項-CPL】1.客戶美加地區訂單實施修邊刀最大使用顆數上限(20顆) (RMK00717) . 【美加訂單生產注意事項-CPL】2.排程備註:注意修邊品質與毛邊 (RMK00717) . 【美加訂單生產注意事項-CPL】3.去毛邊輥的管制：兩側壓力均設定1.0 kg/cm2 (RMK00717) | 訂單:2506EFE026/001 CR1 <生產備註> 事項如下 . 【美加訂單生產注意事項-CR】1.兩側各加開一個spot cooling增加冷卻效果。 (RMK00717) . 【美加訂單生產注意事項-CR】2.發生毛邊時，請降速生產減輕毛邊程度，暫留討論後再處置。 (RMK00717) | 訂單:2506EFE026/001 CR2 <生產備註> 事項如下 . 【美加訂單生產注意事項-CR】1.兩側各加開一個spot cooling增加冷卻效果。 (RMK00717) . 【美加訂單生產注意事項-CR】2.發生毛邊時，請降速生產減輕毛邊程度，暫留討論後再處置。 (RMK00717) | 訂單:2506EFE026/001 CG1 <生產備註> 事項如下 . 【板形】 FLATNESS 板形≦12 I-UNIT（≦0.7％） (RMK-E_CHIN) . 鍍鋅表面不可有鋅痕、壓痕、凹陷、及刮傷 、應變痕等。 (RMK00054) . 鍍製方式 MIN 訂單. (RMK00073) . 鍍層 AZ150 (含) 以上 , 鋅花等級 C~E 目標D，避免鋅花晶界明顯後續造成烤漆點狀未塗漆。 (RMK00565) . MIN訂單為平均厚度放行，實測厚度NG時，如單位長度符合範圍，請放行 (RMK00585) . ★【弓形度】★該客戶有弓形度異常缺陷抱怨，請注意板型控制與未經整平區域要切除乾淨，且板型異常之鋼捲不得一級放行 (RMK00620) . 【美加訂單生產注意事項-CG1】副操確認完回控制室後，於生產排程鋼號旁簽名紀錄，以利後續追查(該排程生產完，排程單將保留)。 (RMK00717) . 【美加訂單生產注意事項-CG1】中央段副操每顆銲道出Pot時觀察銲道同時，確認Beaver Tail與鋼板接觸之Guide Roll羊毛氈狀況，並適時添加潤滑油(避免乾掉)。 (RMK00717) | 訂單:2506EFE026/001 CG2 <生產備註> 事項如下 . 【板形】 FLATNESS 板形≦12 I-UNIT（≦0.7％） (RMK-E_CHIN) . 鍍鋅表面不可有鋅痕、壓痕、凹陷、及刮傷 、應變痕等。 (RMK00054) . 鍍製方式 MIN 訂單. (RMK00073) . 鍍層 AZ150 (含) 以上 , 鋅花等級 C~E 目標D，避免鋅花晶界明顯後續造成烤漆點狀未塗漆。 (RMK00565) . MIN訂單為平均厚度放行，實測厚度NG時，如單位長度符合範圍，請放行 (RMK00585) . ★【弓形度】★該客戶有弓形度異常缺陷抱怨，請注意板型控制與未經整平區域要切除乾淨，且板型異常之鋼捲不得一級放行 (RMK00620) . 【美加訂單生產注意事項-CG2】1.使用SUB-NOZZLE (RMK00717) | 訂單:2506EFE026/001 CC1 <生產備註> 事項如下 . 【板形】 FLATNESS 板形≦12 I-UNIT（≦0.7％） (RMK-E_CHIN) . 正面面漆(20U)及正面總膜厚(25U)要求管制90%以上之膜厚,未達標準降級. (RMK00054) . 若背面面漆(20U)及背面總膜厚(25U)時要求管制90%以上之膜厚,未達標準降級 (RMK00054) . 面漆=18U(90%)~請購基準22U(110%),標準板總膜厚=5+20U(100%面漆). (RMK00054) . 30CM*全寬*留1塊給LAB及1塊給塗料商, (RMK00054) . 鍍製方式 MIN 訂單. (RMK00073) . 【捲取】注意！本單為直立式包裝。禁用STAGGER捲取送包裝！送RCL重處理例外。 (RMK00512) . MIN訂單為平均厚度放行，實測厚度NG時，如單位長度符合範圍，請放行 (RMK00585) . ★【弓形度】★該客戶有弓形度異常缺陷抱怨，請注意板型控制與未經整平區域要切除乾淨，且板型異常之鋼捲不得一級放行 (RMK00620) . 【美加訂單生產注意事項-CCP】1.請烤漆入口依照正背面漆鋼捲投向規定進行鋼捲投入。 (RMK00717) . 【美加訂單生產注意事項-CCP】2.烤漆入口依照鋼捲投向規定進行鋼捲投入。(CR1/CG1 CR2/CG2-->正向入料。CR1/CG2 CR2/CG1-->反向入料) (RMK00717) . 【美加訂單生產注意事項-CCP】3.此訂單背面漆一律採Nature塗裝，塗裝黏度設定40秒以上 (RMK00717) | 訂單:2506EFE026/001 CC2 <生產備註> 事項如下 . 【板形】 FLATNESS 板形≦12 I-UNIT（≦0.7％） (RMK-E_CHIN) . 正面面漆(20U)及正面總膜厚(25U)要求管制90%以上之膜厚,未達標準降級. (RMK00054) . 若背面面漆(20U)及背面總膜厚(25U)時要求管制90%以上之膜厚,未達標準降級 (RMK00054) . 面漆=18U(90%)~請購基準22U(110%),標準板總膜厚=5+20U(100%面漆). (RMK00054) . 30CM*全寬*留1塊給LAB及1塊給塗料商, (RMK00054) . 鍍製方式 MIN 訂單. (RMK00073) . 【捲取】注意！本單為直立式包裝。禁用STAGGER捲取送包裝！送RCL重處理例外。 (RMK00512) . MIN訂單為平均厚度放行，實測厚度NG時，如單位長度符合範圍，請放行 (RMK00585) . ★【弓形度】★該客戶有弓形度異常缺陷抱怨，請注意板型控制與未經整平區域要切除乾淨，且板型異常之鋼捲不得一級放行 (RMK00620) . 【美加訂單生產注意事項-CCP】1.請烤漆入口依照正背面漆鋼捲投向規定進行鋼捲投入。 (RMK00717) . 【美加訂單生產注意事項-CCP】2.烤漆入口依照鋼捲投向規定進行鋼捲投入。(CR1/CG1 CR2/CG2-->正向入料。CR1/CG2 CR2/CG1-->反向入料) (RMK00717) . 【美加訂單生產注意事項-CCP】3.此訂單背面漆一律採Nature塗裝，塗裝黏度設定40秒以上 (RMK00717) | 訂單:2506EFE026/001 RCL <生產備註> 事項如下 . 【捲取】注意！本單為直立式包裝。禁用STAGGER捲取送包裝！送RCL重處理例外。 (RMK00512) | 訂單:2506EFE026/001 CCPK 無 <生產備註> 事項 | 訂單:2506EFE026/001 CGQC <品檢備註> 事項如下 . 【板形】 FLATNESS 板形≦12 I-UNIT（≦0.7％） (RMK-E_CHIN) . 鍍層 AZ150 (含) 以上 , 鋅花等級 C~E 目標D，避免鋅花晶界明顯後續造成烤漆點狀未塗漆。 (RMK00565) . ★【弓形度】★該客戶有弓形度異常缺陷抱怨，請注意板型控制與未經整平區域要切除乾淨，且板型異常之鋼捲不得一級放行 (RMK00620) | 訂單:2506EFE026/001 CCQC <品檢備註> 事項如下 . 【板形】 FLATNESS 板形≦12 I-UNIT（≦0.7％） (RMK-E_CHIN) . 【捲取】注意！本單為直立式包裝。禁用STAGGER捲取送包裝！送RCL重處理例外。 (RMK00512) . ★【弓形度】★該客戶有弓形度異常缺陷抱怨，請注意板型控制與未經整平區域要切除乾淨，且板型異常之鋼捲不得一級放行 (RMK00620) | 訂單:2506EFE026/001 TOL 無 <生產備註> 事項 | 【板形】 FLATNESS 板形≦12 I-UNIT（≦0.7％）^^/CG1/CG2/CC1/CC2/CGQC/CCQC/^^ <<.E_CHIN 2025/05/09 11:01.>> | 訂單 2506EFE026/001 修改記錄如下: 20250423 13:59:08 (25010) 退火碼: >> H2, 用途碼: >> COG003, 背面標示: >> S000, 訂單背面顏色(五碼): >> BW57Y, 背面漆膜厚: >> 12.5, 背面漆塗漆型式幾塗幾烤: >> 2, 鉻酸鹽: >> Z, 訂單厚度: >> 0.0142, 訂單重: >> 20, 重量容許率(下限): >> 10, 重量容許率(上限): >> 10, 訂單寬度: >> 40.875, 鍍製方式: >> MIN, 鋼捲內徑: >> 508, 鋼捲下限重: >> 3, 鋼捲上限重: >> 4.5, 壓花條件碼: >> -, 表面花紋: >> R, GL鋅花要求下限: >> -, GL鋅花要求上限: >> -, 綠色識別碼: >> -, 印刷輥號: >> -, 產品代碼: >> PPGL, 皮膜碼: >> -, 單位別: >> I, 油品種類: >> Z, 塗油量: >> Z, 包裝代碼: >> E0 , 保護膜碼: >> -, 客戶試片取樣型式: >> -, 調質碼: >> S, 套筒碼: >> P , 規格: >> A792SSGR80, 製造標準: >> ASTM, 表面處理劑種類: >> Z, 表面處理劑塗佈量: >> Z, 伸長率測試: >> N, 硬度測試碼: >> N, 抗拉強度測試: >> N, 降伏強度測試: >> N, 厚度變異: >> 0, 訂單正面顏色(五碼): >> SYH3W, 正面漆膜厚: >> 25, 正面漆塗漆型式幾塗幾烤: >> 2, 修邊碼: >> Y, 重量碼: >> AW, 鋼捲捲向: >> O, 鍍層碼: >> AZ50, | *:
PPGL | 2506EFE026/002 | 1. ASTM 鍍製方式為MIN 與"最終產品保證1/2 ASTM 厚度公差"不能共存 (OFP00216)-{.不符.} | 1. 製造標準為MS、ASTM或銷新加坡之訂單，若無技術指定優先用料，請優先使用國內料，勿使用ANFEN (OFP00406)-{.不符.} 2. ★提醒！MIN訂單先不要配安丰料★ (OFP00664)-{.不符.} | 1. ASTM 鍍製方式為MIN 與"最終產品保證1/2 ASTM 厚度公差"不能共存 (OFP00216)-{.不符.} 2. 鍍製方式為 MIN 或 TMI 時, 冷軋厚度公差 請改為 " 1/2 厚度公差" (OFP00265)-{.不符.} 3. 製造標準為MS、ASTM或銷新加坡之訂單，若無技術指定優先用料，請優先使用國內料，勿使用ANFEN (OFP00406)-{.不符.} 4. 【提醒】！本單為直立式包裝，嚴禁鍍鋅或烤漆後以STAGGER捲取 (OFP00451)-{.不符.} 5. ★提醒！MIN訂單先不要配安丰料★ (OFP00664)-{.不符.} 6. ※超耐候一系列用途要確認是否有英制公差需求，有英制公差需求時選配碼用ON027※ (OFP00680)-{.不符.} | 訂單:2506EFE026/002 CPL <生產備註> 事項如下 . 除HGI/ HGL 訂單邊緣不噴油. 其餘皆側緣噴油 (RMK00285) . 【美加訂單生產注意事項-CPL】1.客戶美加地區訂單實施修邊刀最大使用顆數上限(20顆) (RMK00717) . 【美加訂單生產注意事項-CPL】2.排程備註:注意修邊品質與毛邊 (RMK00717) . 【美加訂單生產注意事項-CPL】3.去毛邊輥的管制：兩側壓力均設定1.0 kg/cm2 (RMK00717) | 訂單:2506EFE026/002 CR1 <生產備註> 事項如下 . 【美加訂單生產注意事項-CR】1.兩側各加開一個spot cooling增加冷卻效果。 (RMK00717) . 【美加訂單生產注意事項-CR】2.發生毛邊時，請降速生產減輕毛邊程度，暫留討論後再處置。 (RMK00717) | 訂單:2506EFE026/002 CR2 <生產備註> 事項如下 . 【美加訂單生產注意事項-CR】1.兩側各加開一個spot cooling增加冷卻效果。 (RMK00717) . 【美加訂單生產注意事項-CR】2.發生毛邊時，請降速生產減輕毛邊程度，暫留討論後再處置。 (RMK00717) | 訂單:2506EFE026/002 CG1 <生產備註> 事項如下 . 【板形】 FLATNESS 板形≦12 I-UNIT（≦0.7％） (RMK-E_CHIN) . 鍍鋅表面不可有鋅痕、壓痕、凹陷、及刮傷 、應變痕等。 (RMK00054) . 鍍製方式 MIN 訂單. (RMK00073) . 鍍層 AZ150 (含) 以上 , 鋅花等級 C~E 目標D，避免鋅花晶界明顯後續造成烤漆點狀未塗漆。 (RMK00565) . MIN訂單為平均厚度放行，實測厚度NG時，如單位長度符合範圍，請放行 (RMK00585) . ★【弓形度】★該客戶有弓形度異常缺陷抱怨，請注意板型控制與未經整平區域要切除乾淨，且板型異常之鋼捲不得一級放行 (RMK00620) . 【美加訂單生產注意事項-CG1】副操確認完回控制室後，於生產排程鋼號旁簽名紀錄，以利後續追查(該排程生產完，排程單將保留)。 (RMK00717) . 【美加訂單生產注意事項-CG1】中央段副操每顆銲道出Pot時觀察銲道同時，確認Beaver Tail與鋼板接觸之Guide Roll羊毛氈狀況，並適時添加潤滑油(避免乾掉)。 (RMK00717) | 訂單:2506EFE026/002 CG2 <生產備註> 事項如下 . 【板形】 FLATNESS 板形≦12 I-UNIT（≦0.7％） (RMK-E_CHIN) . 鍍鋅表面不可有鋅痕、壓痕、凹陷、及刮傷 、應變痕等。 (RMK00054) . 鍍製方式 MIN 訂單. (RMK00073) . 鍍層 AZ150 (含) 以上 , 鋅花等級 C~E 目標D，避免鋅花晶界明顯後續造成烤漆點狀未塗漆。 (RMK00565) . MIN訂單為平均厚度放行，實測厚度NG時，如單位長度符合範圍，請放行 (RMK00585) . ★【弓形度】★該客戶有弓形度異常缺陷抱怨，請注意板型控制與未經整平區域要切除乾淨，且板型異常之鋼捲不得一級放行 (RMK00620) . 【美加訂單生產注意事項-CG2】1.使用SUB-NOZZLE (RMK00717) | 訂單:2506EFE026/002 CC1 <生產備註> 事項如下 . 【留板】YCP 新色第一次生產！請留 "30 cm X全寬" 烤漆板一片。請貼標籤+寫YCP (RMK-E_CHIN) . 【板形】 FLATNESS 板形≦12 I-UNIT（≦0.7％） (RMK-E_CHIN) . 正面面漆(20U)及正面總膜厚(25U)要求管制90%以上之膜厚,未達標準降級. (RMK00054) . 若背面面漆(20U)及背面總膜厚(25U)時要求管制90%以上之膜厚,未達標準降級 (RMK00054) . 面漆=18U(90%)~請購基準22U(110%),標準板總膜厚=5+20U(100%面漆). (RMK00054) . 30CM*全寬*留1塊給LAB及1塊給塗料商, (RMK00054) . 鍍製方式 MIN 訂單. (RMK00073) . 【捲取】注意！本單為直立式包裝。禁用STAGGER捲取送包裝！送RCL重處理例外。 (RMK00512) . MIN訂單為平均厚度放行，實測厚度NG時，如單位長度符合範圍，請放行 (RMK00585) . ★【弓形度】★該客戶有弓形度異常缺陷抱怨，請注意板型控制與未經整平區域要切除乾淨，且板型異常之鋼捲不得一級放行 (RMK00620) . 【美加訂單生產注意事項-CCP】1.請烤漆入口依照正背面漆鋼捲投向規定進行鋼捲投入。 (RMK00717) . 【美加訂單生產注意事項-CCP】2.烤漆入口依照鋼捲投向規定進行鋼捲投入。(CR1/CG1 CR2/CG2-->正向入料。CR1/CG2 CR2/CG1-->反向入料) (RMK00717) . 【美加訂單生產注意事項-CCP】3.此訂單背面漆一律採Nature塗裝，塗裝黏度設定40秒以上 (RMK00717) | 訂單:2506EFE026/002 CC2 <生產備註> 事項如下 . 【留板】YCP 新色第一次生產！請留 "30 cm X全寬" 烤漆板一片。請貼標籤+寫YCP (RMK-E_CHIN) . 【板形】 FLATNESS 板形≦12 I-UNIT（≦0.7％） (RMK-E_CHIN) . 正面面漆(20U)及正面總膜厚(25U)要求管制90%以上之膜厚,未達標準降級. (RMK00054) . 若背面面漆(20U)及背面總膜厚(25U)時要求管制90%以上之膜厚,未達標準降級 (RMK00054) . 面漆=18U(90%)~請購基準22U(110%),標準板總膜厚=5+20U(100%面漆). (RMK00054) . 30CM*全寬*留1塊給LAB及1塊給塗料商, (RMK00054) . 鍍製方式 MIN 訂單. (RMK00073) . 【捲取】注意！本單為直立式包裝。禁用STAGGER捲取送包裝！送RCL重處理例外。 (RMK00512) . MIN訂單為平均厚度放行，實測厚度NG時，如單位長度符合範圍，請放行 (RMK00585) . ★【弓形度】★該客戶有弓形度異常缺陷抱怨，請注意板型控制與未經整平區域要切除乾淨，且板型異常之鋼捲不得一級放行 (RMK00620) . 【美加訂單生產注意事項-CCP】1.請烤漆入口依照正背面漆鋼捲投向規定進行鋼捲投入。 (RMK00717) . 【美加訂單生產注意事項-CCP】2.烤漆入口依照鋼捲投向規定進行鋼捲投入。(CR1/CG1 CR2/CG2-->正向入料。CR1/CG2 CR2/CG1-->反向入料) (RMK00717) . 【美加訂單生產注意事項-CCP】3.此訂單背面漆一律採Nature塗裝，塗裝黏度設定40秒以上 (RMK00717) | 訂單:2506EFE026/002 RCL <生產備註> 事項如下 . 【捲取】注意！本單為直立式包裝。禁用STAGGER捲取送包裝！送RCL重處理例外。 (RMK00512) | 訂單:2506EFE026/002 CCPK 無 <生產備註> 事項 | 訂單:2506EFE026/002 CGQC <品檢備註> 事項如下 . 【板形】 FLATNESS 板形≦12 I-UNIT（≦0.7％） (RMK-E_CHIN) . 鍍層 AZ150 (含) 以上 , 鋅花等級 C~E 目標D，避免鋅花晶界明顯後續造成烤漆點狀未塗漆。 (RMK00565) . ★【弓形度】★該客戶有弓形度異常缺陷抱怨，請注意板型控制與未經整平區域要切除乾淨，且板型異常之鋼捲不得一級放行 (RMK00620) | 訂單:2506EFE026/002 CCQC <品檢備註> 事項如下 . 【留板】YCP 新色第一次生產！請留 "30 cm X全寬" 烤漆板一片。請貼標籤+寫YCP (RMK-E_CHIN) . 【板形】 FLATNESS 板形≦12 I-UNIT（≦0.7％） (RMK-E_CHIN) . 【捲取】注意！本單為直立式包裝。禁用STAGGER捲取送包裝！送RCL重處理例外。 (RMK00512) . ★【弓形度】★該客戶有弓形度異常缺陷抱怨，請注意板型控制與未經整平區域要切除乾淨，且板型異常之鋼捲不得一級放行 (RMK00620) | 訂單:2506EFE026/002 TOL 無 <生產備註> 事項 | 【板形】 FLATNESS 板形≦12 I-UNIT（≦0.7％）^^/CG1/CG2/CC1/CC2/CGQC/CCQC/^^ <<.E_CHIN 2025/05/09 14:43.>> 【留板】YCP 新色第一次生產！請留 "30 cm X全寬" 烤漆板一片。請貼標籤+寫YCP^^/CC1/CC2/CCQC/^^ <<.E_CHIN 2025/05/09 14:50.>> | 訂單 2506EFE026/002 修改記錄如下: 20250506 09:58:35 (25010) 退火碼: >> H2, 用途碼: >> COG003, 背面標示: >> S000, 訂單背面顏色(五碼): >> BW57Y, 背面漆膜厚: >> 12.5, 背面漆塗漆型式幾塗幾烤: >> 2, 鉻酸鹽: >> Z, 訂單厚度: >> 0.0142, 訂單重: >> 40, 重量容許率(下限): >> 10, 重量容許率(上限): >> 10, 訂單寬度: >> 40.875, 鍍製方式: >> MIN, 鋼捲內徑: >> 508, 鋼捲下限重: >> 3, 鋼捲上限重: >> 4.5, 壓花條件碼: >> -, 表面花紋: >> R, GL鋅花要求下限: >> -, GL鋅花要求上限: >> -, 綠色識別碼: >> -, 印刷輥號: >> -, 產品代碼: >> PPGL, 皮膜碼: >> -, 單位別: >> I, 油品種類: >> Z, 塗油量: >> Z, 包裝代碼: >> E0 , 保護膜碼: >> -, 客戶試片取樣型式: >> -, 調質碼: >> S, 套筒碼: >> P , 規格: >> A792SSGR80, 製造標準: >> ASTM, 表面處理劑種類: >> Z, 表面處理劑塗佈量: >> Z, 伸長率測試: >> N, 硬度測試碼: >> N, 抗拉強度測試: >> N, 降伏強度測試: >> N, 厚度變異: >> 0, 訂單正面顏色(五碼): >> SGH37, 正面漆膜厚: >> 25, 正面漆塗漆型式幾塗幾烤: >> 2, 修邊碼: >> Y, 重量碼: >> AW, 鋼捲捲向: >> O, 鍍層碼: >> AZ50, 20250506 10:39:05 (25010) 訂單背面顏色(五碼): BW57Y >> XXXXX, 背面漆膜厚: 12.5 >> NOM, 訂單正面顏色(五碼): SGH37 >> XXXXX, 正面漆膜厚: 25 >> NOM, 20250509 09:19:48 (25010) 訂單背面顏色(五碼): XXXXX >> BW57Y, 背面漆膜厚: NOM >> 12.5, 訂單正面顏色(五碼): XXXXX >> SGH37, 正面漆膜厚: NOM >> 25, | *:
PPGL | 2506EFE026/003 | 1. ASTM 鍍製方式為MIN 與"最終產品保證1/2 ASTM 厚度公差"不能共存 (OFP00216)-{.不符.} | 1. 製造標準為MS、ASTM或銷新加坡之訂單，若無技術指定優先用料，請優先使用國內料，勿使用ANFEN (OFP00406)-{.不符.} 2. ★提醒！MIN訂單先不要配安丰料★ (OFP00664)-{.不符.} | 1. ASTM 鍍製方式為MIN 與"最終產品保證1/2 ASTM 厚度公差"不能共存 (OFP00216)-{.不符.} 2. 鍍製方式為 MIN 或 TMI 時, 冷軋厚度公差 請改為 " 1/2 厚度公差" (OFP00265)-{.不符.} 3. 製造標準為MS、ASTM或銷新加坡之訂單，若無技術指定優先用料，請優先使用國內料，勿使用ANFEN (OFP00406)-{.不符.} 4. 【提醒】！本單為直立式包裝，嚴禁鍍鋅或烤漆後以STAGGER捲取 (OFP00451)-{.不符.} 5. ★提醒！MIN訂單先不要配安丰料★ (OFP00664)-{.不符.} 6. ※超耐候一系列用途要確認是否有英制公差需求，有英制公差需求時選配碼用ON027※ (OFP00680)-{.不符.} | 訂單:2506EFE026/003 CPL <生產備註> 事項如下 . 除HGI/ HGL 訂單邊緣不噴油. 其餘皆側緣噴油 (RMK00285) . 【美加訂單生產注意事項-CPL】1.客戶美加地區訂單實施修邊刀最大使用顆數上限(20顆) (RMK00717) . 【美加訂單生產注意事項-CPL】2.排程備註:注意修邊品質與毛邊 (RMK00717) . 【美加訂單生產注意事項-CPL】3.去毛邊輥的管制：兩側壓力均設定1.0 kg/cm2 (RMK00717) | 訂單:2506EFE026/003 CR1 <生產備註> 事項如下 . 【美加訂單生產注意事項-CR】1.兩側各加開一個spot cooling增加冷卻效果。 (RMK00717) . 【美加訂單生產注意事項-CR】2.發生毛邊時，請降速生產減輕毛邊程度，暫留討論後再處置。 (RMK00717) | 訂單:2506EFE026/003 CR2 <生產備註> 事項如下 . 【美加訂單生產注意事項-CR】1.兩側各加開一個spot cooling增加冷卻效果。 (RMK00717) . 【美加訂單生產注意事項-CR】2.發生毛邊時，請降速生產減輕毛邊程度，暫留討論後再處置。 (RMK00717) | 訂單:2506EFE026/003 CG1 <生產備註> 事項如下 . 【板形】 FLATNESS 板形≦12 I-UNIT（≦0.7％） (RMK-E_CHIN) . 鍍鋅表面不可有鋅痕、壓痕、凹陷、及刮傷 、應變痕等。 (RMK00054) . 鍍製方式 MIN 訂單. (RMK00073) . 鍍層 AZ150 (含) 以上 , 鋅花等級 C~E 目標D，避免鋅花晶界明顯後續造成烤漆點狀未塗漆。 (RMK00565) . MIN訂單為平均厚度放行，實測厚度NG時，如單位長度符合範圍，請放行 (RMK00585) . ★【弓形度】★該客戶有弓形度異常缺陷抱怨，請注意板型控制與未經整平區域要切除乾淨，且板型異常之鋼捲不得一級放行 (RMK00620) . 【美加訂單生產注意事項-CG1】副操確認完回控制室後，於生產排程鋼號旁簽名紀錄，以利後續追查(該排程生產完，排程單將保留)。 (RMK00717) . 【美加訂單生產注意事項-CG1】中央段副操每顆銲道出Pot時觀察銲道同時，確認Beaver Tail與鋼板接觸之Guide Roll羊毛氈狀況，並適時添加潤滑油(避免乾掉)。 (RMK00717) | 訂單:2506EFE026/003 CG2 <生產備註> 事項如下 . 【板形】 FLATNESS 板形≦12 I-UNIT（≦0.7％） (RMK-E_CHIN) . 鍍鋅表面不可有鋅痕、壓痕、凹陷、及刮傷 、應變痕等。 (RMK00054) . 鍍製方式 MIN 訂單. (RMK00073) . 鍍層 AZ150 (含) 以上 , 鋅花等級 C~E 目標D，避免鋅花晶界明顯後續造成烤漆點狀未塗漆。 (RMK00565) . MIN訂單為平均厚度放行，實測厚度NG時，如單位長度符合範圍，請放行 (RMK00585) . ★【弓形度】★該客戶有弓形度異常缺陷抱怨，請注意板型控制與未經整平區域要切除乾淨，且板型異常之鋼捲不得一級放行 (RMK00620) . 【美加訂單生產注意事項-CG2】1.使用SUB-NOZZLE (RMK00717) | 訂單:2506EFE026/003 CC1 <生產備註> 事項如下 . 【板形】 FLATNESS 板形≦12 I-UNIT（≦0.7％） (RMK-E_CHIN) . 正面面漆(20U)及正面總膜厚(25U)要求管制90%以上之膜厚,未達標準降級. (RMK00054) . 若背面面漆(20U)及背面總膜厚(25U)時要求管制90%以上之膜厚,未達標準降級 (RMK00054) . 面漆=18U(90%)~請購基準22U(110%),標準板總膜厚=5+20U(100%面漆). (RMK00054) . 30CM*全寬*留1塊給LAB及1塊給塗料商, (RMK00054) . 鍍製方式 MIN 訂單. (RMK00073) . 【捲取】注意！本單為直立式包裝。禁用STAGGER捲取送包裝！送RCL重處理例外。 (RMK00512) . MIN訂單為平均厚度放行，實測厚度NG時，如單位長度符合範圍，請放行 (RMK00585) . ★【弓形度】★該客戶有弓形度異常缺陷抱怨，請注意板型控制與未經整平區域要切除乾淨，且板型異常之鋼捲不得一級放行 (RMK00620) . 【美加訂單生產注意事項-CCP】1.請烤漆入口依照正背面漆鋼捲投向規定進行鋼捲投入。 (RMK00717) . 【美加訂單生產注意事項-CCP】2.烤漆入口依照鋼捲投向規定進行鋼捲投入。(CR1/CG1 CR2/CG2-->正向入料。CR1/CG2 CR2/CG1-->反向入料) (RMK00717) . 【美加訂單生產注意事項-CCP】3.此訂單背面漆一律採Nature塗裝，塗裝黏度設定40秒以上 (RMK00717) | 訂單:2506EFE026/003 CC2 <生產備註> 事項如下 . 【板形】 FLATNESS 板形≦12 I-UNIT（≦0.7％） (RMK-E_CHIN) . 正面面漆(20U)及正面總膜厚(25U)要求管制90%以上之膜厚,未達標準降級. (RMK00054) . 若背面面漆(20U)及背面總膜厚(25U)時要求管制90%以上之膜厚,未達標準降級 (RMK00054) . 面漆=18U(90%)~請購基準22U(110%),標準板總膜厚=5+20U(100%面漆). (RMK00054) . 30CM*全寬*留1塊給LAB及1塊給塗料商, (RMK00054) . 鍍製方式 MIN 訂單. (RMK00073) . 【捲取】注意！本單為直立式包裝。禁用STAGGER捲取送包裝！送RCL重處理例外。 (RMK00512) . MIN訂單為平均厚度放行，實測厚度NG時，如單位長度符合範圍，請放行 (RMK00585) . ★【弓形度】★該客戶有弓形度異常缺陷抱怨，請注意板型控制與未經整平區域要切除乾淨，且板型異常之鋼捲不得一級放行 (RMK00620) . 【美加訂單生產注意事項-CCP】1.請烤漆入口依照正背面漆鋼捲投向規定進行鋼捲投入。 (RMK00717) . 【美加訂單生產注意事項-CCP】2.烤漆入口依照鋼捲投向規定進行鋼捲投入。(CR1/CG1 CR2/CG2-->正向入料。CR1/CG2 CR2/CG1-->反向入料) (RMK00717) . 【美加訂單生產注意事項-CCP】3.此訂單背面漆一律採Nature塗裝，塗裝黏度設定40秒以上 (RMK00717) | 訂單:2506EFE026/003 RCL <生產備註> 事項如下 . 【捲取】注意！本單為直立式包裝。禁用STAGGER捲取送包裝！送RCL重處理例外。 (RMK00512) | 訂單:2506EFE026/003 CCPK 無 <生產備註> 事項 | 訂單:2506EFE026/003 CGQC <品檢備註> 事項如下 . 【板形】 FLATNESS 板形≦12 I-UNIT（≦0.7％） (RMK-E_CHIN) . 鍍層 AZ150 (含) 以上 , 鋅花等級 C~E 目標D，避免鋅花晶界明顯後續造成烤漆點狀未塗漆。 (RMK00565) . ★【弓形度】★該客戶有弓形度異常缺陷抱怨，請注意板型控制與未經整平區域要切除乾淨，且板型異常之鋼捲不得一級放行 (RMK00620) | 訂單:2506EFE026/003 CCQC <品檢備註> 事項如下 . 【板形】 FLATNESS 板形≦12 I-UNIT（≦0.7％） (RMK-E_CHIN) . 【捲取】注意！本單為直立式包裝。禁用STAGGER捲取送包裝！送RCL重處理例外。 (RMK00512) . ★【弓形度】★該客戶有弓形度異常缺陷抱怨，請注意板型控制與未經整平區域要切除乾淨，且板型異常之鋼捲不得一級放行 (RMK00620) | 訂單:2506EFE026/003 TOL 無 <生產備註> 事項 | 【板形】 FLATNESS 板形≦12 I-UNIT（≦0.7％）^^/CG1/CG2/CC1/CC2/CGQC/CCQC/^^ <<.E_CHIN 2025/05/09 11:07.>> | 訂單 2506EFE026/003 修改記錄如下: 20250423 14:16:00 (25010) 退火碼: >> H2, 用途碼: >> COG003, 背面標示: >> S000, 訂單背面顏色(五碼): >> BW57Y, 背面漆膜厚: >> 12.5, 背面漆塗漆型式幾塗幾烤: >> 2, 鉻酸鹽: >> Z, 訂單厚度: >> 0.0142, 訂單重: >> 20, 重量容許率(下限): >> 10, 重量容許率(上限): >> 10, 訂單寬度: >> 40.875, 鍍製方式: >> MIN, 鋼捲內徑: >> 508, 鋼捲下限重: >> 3, 鋼捲上限重: >> 4.3, 壓花條件碼: >> -, 表面花紋: >> R, GL鋅花要求下限: >> -, GL鋅花要求上限: >> -, 綠色識別碼: >> -, 印刷輥號: >> -, 產品代碼: >> PPGL, 皮膜碼: >> -, 單位別: >> I, 油品種類: >> Z, 塗油量: >> Z, 包裝代碼: >> E0 , 保護膜碼: >> -, 客戶試片取樣型式: >> -, 調質碼: >> S, 套筒碼: >> P , 規格: >> A792SSGR80, 製造標準: >> ASTM, 表面處理劑種類: >> Z, 表面處理劑塗佈量: >> Z, 伸長率測試: >> N, 硬度測試碼: >> N, 抗拉強度測試: >> N, 降伏強度測試: >> N, 厚度變異: >> 0, 訂單正面顏色(五碼): >> SBH1Z, 正面漆膜厚: >> 25, 正面漆塗漆型式幾塗幾烤: >> 2, 修邊碼: >> Y, 重量碼: >> AW, 鋼捲捲向: >> O, 鍍層碼: >> AZ50, | *:
PPGL | 2506EFE026/004 | 1. ASTM 鍍製方式為MIN 與"最終產品保證1/2 ASTM 厚度公差"不能共存 (OFP00216)-{.不符.} | 1. 製造標準為MS、ASTM或銷新加坡之訂單，若無技術指定優先用料，請優先使用國內料，勿使用ANFEN (OFP00406)-{.不符.} 2. ★提醒！MIN訂單先不要配安丰料★ (OFP00664)-{.不符.} | 1. ASTM 鍍製方式為MIN 與"最終產品保證1/2 ASTM 厚度公差"不能共存 (OFP00216)-{.不符.} 2. 鍍製方式為 MIN 或 TMI 時, 冷軋厚度公差 請改為 " 1/2 厚度公差" (OFP00265)-{.不符.} 3. 製造標準為MS、ASTM或銷新加坡之訂單，若無技術指定優先用料，請優先使用國內料，勿使用ANFEN (OFP00406)-{.不符.} 4. 【提醒】！本單為直立式包裝，嚴禁鍍鋅或烤漆後以STAGGER捲取 (OFP00451)-{.不符.} 5. ★提醒！MIN訂單先不要配安丰料★ (OFP00664)-{.不符.} 6. ※超耐候一系列用途要確認是否有英制公差需求，有英制公差需求時選配碼用ON027※ (OFP00680)-{.不符.} | 訂單:2506EFE026/004 CPL <生產備註> 事項如下 . 除HGI/ HGL 訂單邊緣不噴油. 其餘皆側緣噴油 (RMK00285) . 【美加訂單生產注意事項-CPL】1.客戶美加地區訂單實施修邊刀最大使用顆數上限(20顆) (RMK00717) . 【美加訂單生產注意事項-CPL】2.排程備註:注意修邊品質與毛邊 (RMK00717) . 【美加訂單生產注意事項-CPL】3.去毛邊輥的管制：兩側壓力均設定1.0 kg/cm2 (RMK00717) | 訂單:2506EFE026/004 CR1 <生產備註> 事項如下 . 【美加訂單生產注意事項-CR】1.兩側各加開一個spot cooling增加冷卻效果。 (RMK00717) . 【美加訂單生產注意事項-CR】2.發生毛邊時，請降速生產減輕毛邊程度，暫留討論後再處置。 (RMK00717) | 訂單:2506EFE026/004 CR2 <生產備註> 事項如下 . 【美加訂單生產注意事項-CR】1.兩側各加開一個spot cooling增加冷卻效果。 (RMK00717) . 【美加訂單生產注意事項-CR】2.發生毛邊時，請降速生產減輕毛邊程度，暫留討論後再處置。 (RMK00717) | 訂單:2506EFE026/004 CG1 <生產備註> 事項如下 . 【板形】 FLATNESS 板形≦12 I-UNIT（≦0.7％） (RMK-E_CHIN) . 鍍鋅表面不可有鋅痕、壓痕、凹陷、及刮傷 、應變痕等。 (RMK00054) . 鍍製方式 MIN 訂單. (RMK00073) . 鍍層 AZ150 (含) 以上 , 鋅花等級 C~E 目標D，避免鋅花晶界明顯後續造成烤漆點狀未塗漆。 (RMK00565) . MIN訂單為平均厚度放行，實測厚度NG時，如單位長度符合範圍，請放行 (RMK00585) . ★【弓形度】★該客戶有弓形度異常缺陷抱怨，請注意板型控制與未經整平區域要切除乾淨，且板型異常之鋼捲不得一級放行 (RMK00620) . 【美加訂單生產注意事項-CG1】副操確認完回控制室後，於生產排程鋼號旁簽名紀錄，以利後續追查(該排程生產完，排程單將保留)。 (RMK00717) . 【美加訂單生產注意事項-CG1】中央段副操每顆銲道出Pot時觀察銲道同時，確認Beaver Tail與鋼板接觸之Guide Roll羊毛氈狀況，並適時添加潤滑油(避免乾掉)。 (RMK00717) | 訂單:2506EFE026/004 CG2 <生產備註> 事項如下 . 【板形】 FLATNESS 板形≦12 I-UNIT（≦0.7％） (RMK-E_CHIN) . 鍍鋅表面不可有鋅痕、壓痕、凹陷、及刮傷 、應變痕等。 (RMK00054) . 鍍製方式 MIN 訂單. (RMK00073) . 鍍層 AZ150 (含) 以上 , 鋅花等級 C~E 目標D，避免鋅花晶界明顯後續造成烤漆點狀未塗漆。 (RMK00565) . MIN訂單為平均厚度放行，實測厚度NG時，如單位長度符合範圍，請放行 (RMK00585) . ★【弓形度】★該客戶有弓形度異常缺陷抱怨，請注意板型控制與未經整平區域要切除乾淨，且板型異常之鋼捲不得一級放行 (RMK00620) . 【美加訂單生產注意事項-CG2】1.使用SUB-NOZZLE (RMK00717) | 訂單:2506EFE026/004 CC1 <生產備註> 事項如下 . 【板形】 FLATNESS 板形≦12 I-UNIT（≦0.7％） (RMK-E_CHIN) . 正面面漆(20U)及正面總膜厚(25U)要求管制90%以上之膜厚,未達標準降級. (RMK00054) . 若背面面漆(20U)及背面總膜厚(25U)時要求管制90%以上之膜厚,未達標準降級 (RMK00054) . 面漆=18U(90%)~請購基準22U(110%),標準板總膜厚=5+20U(100%面漆). (RMK00054) . 30CM*全寬*留1塊給LAB及1塊給塗料商, (RMK00054) . 鍍製方式 MIN 訂單. (RMK00073) . 【捲取】注意！本單為直立式包裝。禁用STAGGER捲取送包裝！送RCL重處理例外。 (RMK00512) . MIN訂單為平均厚度放行，實測厚度NG時，如單位長度符合範圍，請放行 (RMK00585) . ★【弓形度】★該客戶有弓形度異常缺陷抱怨，請注意板型控制與未經整平區域要切除乾淨，且板型異常之鋼捲不得一級放行 (RMK00620) . 【美加訂單生產注意事項-CCP】1.請烤漆入口依照正背面漆鋼捲投向規定進行鋼捲投入。 (RMK00717) . 【美加訂單生產注意事項-CCP】2.烤漆入口依照鋼捲投向規定進行鋼捲投入。(CR1/CG1 CR2/CG2-->正向入料。CR1/CG2 CR2/CG1-->反向入料) (RMK00717) . 【美加訂單生產注意事項-CCP】3.此訂單背面漆一律採Nature塗裝，塗裝黏度設定40秒以上 (RMK00717) | 訂單:2506EFE026/004 CC2 <生產備註> 事項如下 . 【板形】 FLATNESS 板形≦12 I-UNIT（≦0.7％） (RMK-E_CHIN) . 正面面漆(20U)及正面總膜厚(25U)要求管制90%以上之膜厚,未達標準降級. (RMK00054) . 若背面面漆(20U)及背面總膜厚(25U)時要求管制90%以上之膜厚,未達標準降級 (RMK00054) . 面漆=18U(90%)~請購基準22U(110%),標準板總膜厚=5+20U(100%面漆). (RMK00054) . 30CM*全寬*留1塊給LAB及1塊給塗料商, (RMK00054) . 鍍製方式 MIN 訂單. (RMK00073) . 【捲取】注意！本單為直立式包裝。禁用STAGGER捲取送包裝！送RCL重處理例外。 (RMK00512) . MIN訂單為平均厚度放行，實測厚度NG時，如單位長度符合範圍，請放行 (RMK00585) . ★【弓形度】★該客戶有弓形度異常缺陷抱怨，請注意板型控制與未經整平區域要切除乾淨，且板型異常之鋼捲不得一級放行 (RMK00620) . 【美加訂單生產注意事項-CCP】1.請烤漆入口依照正背面漆鋼捲投向規定進行鋼捲投入。 (RMK00717) . 【美加訂單生產注意事項-CCP】2.烤漆入口依照鋼捲投向規定進行鋼捲投入。(CR1/CG1 CR2/CG2-->正向入料。CR1/CG2 CR2/CG1-->反向入料) (RMK00717) . 【美加訂單生產注意事項-CCP】3.此訂單背面漆一律採Nature塗裝，塗裝黏度設定40秒以上 (RMK00717) | 訂單:2506EFE026/004 RCL <生產備註> 事項如下 . 【捲取】注意！本單為直立式包裝。禁用STAGGER捲取送包裝！送RCL重處理例外。 (RMK00512) | 訂單:2506EFE026/004 CCPK 無 <生產備註> 事項 | 訂單:2506EFE026/004 CGQC <品檢備註> 事項如下 . 【板形】 FLATNESS 板形≦12 I-UNIT（≦0.7％） (RMK-E_CHIN) . 鍍層 AZ150 (含) 以上 , 鋅花等級 C~E 目標D，避免鋅花晶界明顯後續造成烤漆點狀未塗漆。 (RMK00565) . ★【弓形度】★該客戶有弓形度異常缺陷抱怨，請注意板型控制與未經整平區域要切除乾淨，且板型異常之鋼捲不得一級放行 (RMK00620) | 訂單:2506EFE026/004 CCQC <品檢備註> 事項如下 . 【板形】 FLATNESS 板形≦12 I-UNIT（≦0.7％） (RMK-E_CHIN) . 【捲取】注意！本單為直立式包裝。禁用STAGGER捲取送包裝！送RCL重處理例外。 (RMK00512) . ★【弓形度】★該客戶有弓形度異常缺陷抱怨，請注意板型控制與未經整平區域要切除乾淨，且板型異常之鋼捲不得一級放行 (RMK00620) | 訂單:2506EFE026/004 TOL 無 <生產備註> 事項 | 【板形】 FLATNESS 板形≦12 I-UNIT（≦0.7％）^^/CG1/CG2/CC1/CC2/CGQC/CCQC/^^ <<.E_CHIN 2025/05/09 11:08.>> | 訂單 2506EFE026/004 修改記錄如下: 20250423 14:18:04 (25010) 退火碼: >> H2, 用途碼: >> COG003, 背面標示: >> S000, 訂單背面顏色(五碼): >> BW57Y, 背面漆膜厚: >> 12.5, 背面漆塗漆型式幾塗幾烤: >> 2, 鉻酸鹽: >> Z, 訂單厚度: >> 0.0142, 訂單重: >> 20, 重量容許率(下限): >> 10, 重量容許率(上限): >> 10, 訂單寬度: >> 40.875, 鍍製方式: >> MIN, 鋼捲內徑: >> 508, 鋼捲下限重: >> 3, 鋼捲上限重: >> 4.5, 壓花條件碼: >> -, 表面花紋: >> R, 綠色識別碼: >> -, 印刷輥號: >> -, 產品代碼: >> PPGL, 皮膜碼: >> -, 單位別: >> I, 油品種類: >> Z, 塗油量: >> Z, 包裝代碼: >> E0 , 保護膜碼: >> -, 客戶試片取樣型式: >> -, 調質碼: >> S, 套筒碼: >> P , 規格: >> A792SSGR80, 製造標準: >> ASTM, 表面處理劑種類: >> Z, 表面處理劑塗佈量: >> Z, 伸長率測試: >> N, 硬度測試碼: >> N, 抗拉強度測試: >> N, 降伏強度測試: >> N, 厚度變異: >> 0, 訂單正面顏色(五碼): >> SBG6V, 正面漆膜厚: >> 25, 正面漆塗漆型式幾塗幾烤: >> 2, 修邊碼: >> Y, 重量碼: >> AW, 鋼捲捲向: >> O, 鍍層碼: >> AZ50, | *:
PPGL | 2506EFE026/005 | 1. ASTM 鍍製方式為MIN 與"最終產品保證1/2 ASTM 厚度公差"不能共存 (OFP00216)-{.不符.} | 1. 製造標準為MS、ASTM或銷新加坡之訂單，若無技術指定優先用料，請優先使用國內料，勿使用ANFEN (OFP00406)-{.不符.} 2. ★提醒！MIN訂單先不要配安丰料★ (OFP00664)-{.不符.} | 1. ASTM 鍍製方式為MIN 與"最終產品保證1/2 ASTM 厚度公差"不能共存 (OFP00216)-{.不符.} 2. 鍍製方式為 MIN 或 TMI 時, 冷軋厚度公差 請改為 " 1/2 厚度公差" (OFP00265)-{.不符.} 3. 製造標準為MS、ASTM或銷新加坡之訂單，若無技術指定優先用料，請優先使用國內料，勿使用ANFEN (OFP00406)-{.不符.} 4. 【提醒】！本單為直立式包裝，嚴禁鍍鋅或烤漆後以STAGGER捲取 (OFP00451)-{.不符.} 5. ★提醒！MIN訂單先不要配安丰料★ (OFP00664)-{.不符.} 6. ※超耐候一系列用途要確認是否有英制公差需求，有英制公差需求時選配碼用ON027※ (OFP00680)-{.不符.} | 訂單:2506EFE026/005 CPL <生產備註> 事項如下 . 除HGI/ HGL 訂單邊緣不噴油. 其餘皆側緣噴油 (RMK00285) . 【美加訂單生產注意事項-CPL】1.客戶美加地區訂單實施修邊刀最大使用顆數上限(20顆) (RMK00717) . 【美加訂單生產注意事項-CPL】2.排程備註:注意修邊品質與毛邊 (RMK00717) . 【美加訂單生產注意事項-CPL】3.去毛邊輥的管制：兩側壓力均設定1.0 kg/cm2 (RMK00717) | 訂單:2506EFE026/005 CR1 <生產備註> 事項如下 . 【美加訂單生產注意事項-CR】1.兩側各加開一個spot cooling增加冷卻效果。 (RMK00717) . 【美加訂單生產注意事項-CR】2.發生毛邊時，請降速生產減輕毛邊程度，暫留討論後再處置。 (RMK00717) | 訂單:2506EFE026/005 CR2 <生產備註> 事項如下 . 【美加訂單生產注意事項-CR】1.兩側各加開一個spot cooling增加冷卻效果。 (RMK00717) . 【美加訂單生產注意事項-CR】2.發生毛邊時，請降速生產減輕毛邊程度，暫留討論後再處置。 (RMK00717) | 訂單:2506EFE026/005 CG1 <生產備註> 事項如下 . 【板形】 FLATNESS 板形≦12 I-UNIT（≦0.7％） (RMK-E_CHIN) . 鍍鋅表面不可有鋅痕、壓痕、凹陷、及刮傷 、應變痕等。 (RMK00054) . 鍍製方式 MIN 訂單. (RMK00073) . 鍍層 AZ150 (含) 以上 , 鋅花等級 C~E 目標D，避免鋅花晶界明顯後續造成烤漆點狀未塗漆。 (RMK00565) . MIN訂單為平均厚度放行，實測厚度NG時，如單位長度符合範圍，請放行 (RMK00585) . ★【弓形度】★該客戶有弓形度異常缺陷抱怨，請注意板型控制與未經整平區域要切除乾淨，且板型異常之鋼捲不得一級放行 (RMK00620) . 【美加訂單生產注意事項-CG1】副操確認完回控制室後，於生產排程鋼號旁簽名紀錄，以利後續追查(該排程生產完，排程單將保留)。 (RMK00717) . 【美加訂單生產注意事項-CG1】中央段副操每顆銲道出Pot時觀察銲道同時，確認Beaver Tail與鋼板接觸之Guide Roll羊毛氈狀況，並適時添加潤滑油(避免乾掉)。 (RMK00717) | 訂單:2506EFE026/005 CG2 <生產備註> 事項如下 . 【板形】 FLATNESS 板形≦12 I-UNIT（≦0.7％） (RMK-E_CHIN) . 鍍鋅表面不可有鋅痕、壓痕、凹陷、及刮傷 、應變痕等。 (RMK00054) . 鍍製方式 MIN 訂單. (RMK00073) . 鍍層 AZ150 (含) 以上 , 鋅花等級 C~E 目標D，避免鋅花晶界明顯後續造成烤漆點狀未塗漆。 (RMK00565) . MIN訂單為平均厚度放行，實測厚度NG時，如單位長度符合範圍，請放行 (RMK00585) . ★【弓形度】★該客戶有弓形度異常缺陷抱怨，請注意板型控制與未經整平區域要切除乾淨，且板型異常之鋼捲不得一級放行 (RMK00620) . 【美加訂單生產注意事項-CG2】1.使用SUB-NOZZLE (RMK00717) | 訂單:2506EFE026/005 CC1 <生產備註> 事項如下 . 【板形】 FLATNESS 板形≦12 I-UNIT（≦0.7％） (RMK-E_CHIN) . 正面面漆(20U)及正面總膜厚(25U)要求管制90%以上之膜厚,未達標準降級. (RMK00054) . 若背面面漆(20U)及背面總膜厚(25U)時要求管制90%以上之膜厚,未達標準降級 (RMK00054) . 面漆=18U(90%)~請購基準22U(110%),標準板總膜厚=5+20U(100%面漆). (RMK00054) . 30CM*全寬*留1塊給LAB及1塊給塗料商, (RMK00054) . 鍍製方式 MIN 訂單. (RMK00073) . 【捲取】注意！本單為直立式包裝。禁用STAGGER捲取送包裝！送RCL重處理例外。 (RMK00512) . 【抽氣量】白色系在CC1生產時,FINISH抽氣量請設定250,如生產中發生色差b值異常升高,請股長再加大抽氣量因應 (RMK00560) . MIN訂單為平均厚度放行，實測厚度NG時，如單位長度符合範圍，請放行 (RMK00585) . ★【弓形度】★該客戶有弓形度異常缺陷抱怨，請注意板型控制與未經整平區域要切除乾淨，且板型異常之鋼捲不得一級放行 (RMK00620) . 【美加訂單生產注意事項-CCP】1.請烤漆入口依照正背面漆鋼捲投向規定進行鋼捲投入。 (RMK00717) . 【美加訂單生產注意事項-CCP】2.烤漆入口依照鋼捲投向規定進行鋼捲投入。(CR1/CG1 CR2/CG2-->正向入料。CR1/CG2 CR2/CG1-->反向入料) (RMK00717) . 【美加訂單生產注意事項-CCP】3.此訂單背面漆一律採Nature塗裝，塗裝黏度設定40秒以上 (RMK00717) | 訂單:2506EFE026/005 CC2 <生產備註> 事項如下 . 【板形】 FLATNESS 板形≦12 I-UNIT（≦0.7％） (RMK-E_CHIN) . 正面面漆(20U)及正面總膜厚(25U)要求管制90%以上之膜厚,未達標準降級. (RMK00054) . 若背面面漆(20U)及背面總膜厚(25U)時要求管制90%以上之膜厚,未達標準降級 (RMK00054) . 面漆=18U(90%)~請購基準22U(110%),標準板總膜厚=5+20U(100%面漆). (RMK00054) . 30CM*全寬*留1塊給LAB及1塊給塗料商, (RMK00054) . 鍍製方式 MIN 訂單. (RMK00073) . 【捲取】注意！本單為直立式包裝。禁用STAGGER捲取送包裝！送RCL重處理例外。 (RMK00512) . 【抽氣量】白色系在CC1生產時,FINISH抽氣量請設定250,如生產中發生色差b值異常升高,請股長再加大抽氣量因應 (RMK00560) . MIN訂單為平均厚度放行，實測厚度NG時，如單位長度符合範圍，請放行 (RMK00585) . ★【弓形度】★該客戶有弓形度異常缺陷抱怨，請注意板型控制與未經整平區域要切除乾淨，且板型異常之鋼捲不得一級放行 (RMK00620) . 【美加訂單生產注意事項-CCP】1.請烤漆入口依照正背面漆鋼捲投向規定進行鋼捲投入。 (RMK00717) . 【美加訂單生產注意事項-CCP】2.烤漆入口依照鋼捲投向規定進行鋼捲投入。(CR1/CG1 CR2/CG2-->正向入料。CR1/CG2 CR2/CG1-->反向入料) (RMK00717) . 【美加訂單生產注意事項-CCP】3.此訂單背面漆一律採Nature塗裝，塗裝黏度設定40秒以上 (RMK00717) | 訂單:2506EFE026/005 RCL <生產備註> 事項如下 . 【捲取】注意！本單為直立式包裝。禁用STAGGER捲取送包裝！送RCL重處理例外。 (RMK00512) | 訂單:2506EFE026/005 CCPK 無 <生產備註> 事項 | 訂單:2506EFE026/005 CGQC <品檢備註> 事項如下 . 【板形】 FLATNESS 板形≦12 I-UNIT（≦0.7％） (RMK-E_CHIN) . 鍍層 AZ150 (含) 以上 , 鋅花等級 C~E 目標D，避免鋅花晶界明顯後續造成烤漆點狀未塗漆。 (RMK00565) . ★【弓形度】★該客戶有弓形度異常缺陷抱怨，請注意板型控制與未經整平區域要切除乾淨，且板型異常之鋼捲不得一級放行 (RMK00620) | 訂單:2506EFE026/005 CCQC <品檢備註> 事項如下 . 【板形】 FLATNESS 板形≦12 I-UNIT（≦0.7％） (RMK-E_CHIN) . 【捲取】注意！本單為直立式包裝。禁用STAGGER捲取送包裝！送RCL重處理例外。 (RMK00512) . ★【弓形度】★該客戶有弓形度異常缺陷抱怨，請注意板型控制與未經整平區域要切除乾淨，且板型異常之鋼捲不得一級放行 (RMK00620) | 訂單:2506EFE026/005 TOL 無 <生產備註> 事項 | 【板形】 FLATNESS 板形≦12 I-UNIT（≦0.7％）^^/CG1/CG2/CC1/CC2/CGQC/CCQC/^^ <<.E_CHIN 2025/05/09 11:08.>> | 訂單 2506EFE026/005 修改記錄如下: 20250423 14:18:48 (25010) 退火碼: >> H2, 用途碼: >> COG003, 背面標示: >> S000, 訂單背面顏色(五碼): >> BW57Y, 背面漆膜厚: >> 12.5, 背面漆塗漆型式幾塗幾烤: >> 2, 鉻酸鹽: >> Z, 訂單厚度: >> 0.0142, 訂單重: >> 40, 重量容許率(下限): >> 10, 重量容許率(上限): >> 10, 訂單寬度: >> 40.875, 鍍製方式: >> MIN, 鋼捲內徑: >> 508, 鋼捲下限重: >> 3, 鋼捲上限重: >> 4.5, 壓花條件碼: >> -, 表面花紋: >> R, 綠色識別碼: >> -, 印刷輥號: >> -, 產品代碼: >> PPGL, 皮膜碼: >> -, 單位別: >> I, 油品種類: >> Z, 塗油量: >> Z, 包裝代碼: >> E0 , 保護膜碼: >> -, 客戶試片取樣型式: >> -, 調質碼: >> S, 套筒碼: >> P , 規格: >> A792SSGR80, 製造標準: >> ASTM, 表面處理劑種類: >> Z, 表面處理劑塗佈量: >> Z, 伸長率測試: >> N, 硬度測試碼: >> N, 抗拉強度測試: >> N, 降伏強度測試: >> N, 厚度變異: >> 0, 訂單正面顏色(五碼): >> SWG3W, 正面漆膜厚: >> 25, 正面漆塗漆型式幾塗幾烤: >> 2, 修邊碼: >> Y, 重量碼: >> AW, 鋼捲捲向: >> O, 鍍層碼: >> AZ50, | *:
PPGL | 2506EFE027/001 | 1. ASTM 鍍製方式為MIN 與"最終產品保證1/2 ASTM 厚度公差"不能共存 (OFP00216)-{.不符.} | 1. 製造標準為MS、ASTM或銷新加坡之訂單，若無技術指定優先用料，請優先使用國內料，勿使用ANFEN (OFP00406)-{.不符.} 2. ★提醒！MIN訂單先不要配安丰料★ (OFP00664)-{.不符.} | 1. ASTM 鍍製方式為MIN 與"最終產品保證1/2 ASTM 厚度公差"不能共存 (OFP00216)-{.不符.} 2. 鍍製方式為 MIN 或 TMI 時, 冷軋厚度公差 請改為 " 1/2 厚度公差" (OFP00265)-{.不符.} 3. 製造標準為MS、ASTM或銷新加坡之訂單，若無技術指定優先用料，請優先使用國內料，勿使用ANFEN (OFP00406)-{.不符.} 4. 【提醒】！本單為直立式包裝，嚴禁鍍鋅或烤漆後以STAGGER捲取 (OFP00451)-{.不符.} 5. ★提醒！MIN訂單先不要配安丰料★ (OFP00664)-{.不符.} 6. ※超耐候一系列用途要確認是否有英制公差需求，有英制公差需求時選配碼用ON027※ (OFP00680)-{.不符.} | 訂單:2506EFE027/001 CPL <生產備註> 事項如下 . 除HGI/ HGL 訂單邊緣不噴油. 其餘皆側緣噴油 (RMK00285) . 【美加訂單生產注意事項-CPL】1.客戶美加地區訂單實施修邊刀最大使用顆數上限(20顆) (RMK00717) . 【美加訂單生產注意事項-CPL】2.排程備註:注意修邊品質與毛邊 (RMK00717) . 【美加訂單生產注意事項-CPL】3.去毛邊輥的管制：兩側壓力均設定1.0 kg/cm2 (RMK00717) | 訂單:2506EFE027/001 CR1 <生產備註> 事項如下 . 【美加訂單生產注意事項-CR】1.兩側各加開一個spot cooling增加冷卻效果。 (RMK00717) . 【美加訂單生產注意事項-CR】2.發生毛邊時，請降速生產減輕毛邊程度，暫留討論後再處置。 (RMK00717) | 訂單:2506EFE027/001 CR2 <生產備註> 事項如下 . 【美加訂單生產注意事項-CR】1.兩側各加開一個spot cooling增加冷卻效果。 (RMK00717) . 【美加訂單生產注意事項-CR】2.發生毛邊時，請降速生產減輕毛邊程度，暫留討論後再處置。 (RMK00717) | 訂單:2506EFE027/001 CG1 <生產備註> 事項如下 . 【板形】 FLATNESS 板形≦12 I-UNIT（≦0.7％） (RMK-E_CHIN) . 鍍鋅表面不可有鋅痕、壓痕、凹陷、及刮傷 、應變痕等。 (RMK00054) . 鍍製方式 MIN 訂單. (RMK00073) . 鍍層 AZ150 (含) 以上 , 鋅花等級 C~E 目標D，避免鋅花晶界明顯後續造成烤漆點狀未塗漆。 (RMK00565) . MIN訂單為平均厚度放行，實測厚度NG時，如單位長度符合範圍，請放行 (RMK00585) . ★【弓形度】★該客戶有弓形度異常缺陷抱怨，請注意板型控制與未經整平區域要切除乾淨，且板型異常之鋼捲不得一級放行 (RMK00620) . 【美加訂單生產注意事項-CG1】副操確認完回控制室後，於生產排程鋼號旁簽名紀錄，以利後續追查(該排程生產完，排程單將保留)。 (RMK00717) . 【美加訂單生產注意事項-CG1】中央段副操每顆銲道出Pot時觀察銲道同時，確認Beaver Tail與鋼板接觸之Guide Roll羊毛氈狀況，並適時添加潤滑油(避免乾掉)。 (RMK00717) | 訂單:2506EFE027/001 CG2 <生產備註> 事項如下 . 【板形】 FLATNESS 板形≦12 I-UNIT（≦0.7％） (RMK-E_CHIN) . 鍍鋅表面不可有鋅痕、壓痕、凹陷、及刮傷 、應變痕等。 (RMK00054) . 鍍製方式 MIN 訂單. (RMK00073) . 鍍層 AZ150 (含) 以上 , 鋅花等級 C~E 目標D，避免鋅花晶界明顯後續造成烤漆點狀未塗漆。 (RMK00565) . MIN訂單為平均厚度放行，實測厚度NG時，如單位長度符合範圍，請放行 (RMK00585) . ★【弓形度】★該客戶有弓形度異常缺陷抱怨，請注意板型控制與未經整平區域要切除乾淨，且板型異常之鋼捲不得一級放行 (RMK00620) . 【美加訂單生產注意事項-CG2】1.使用SUB-NOZZLE (RMK00717) | 訂單:2506EFE027/001 CC1 <生產備註> 事項如下 . 【板形】 FLATNESS 板形≦12 I-UNIT（≦0.7％） (RMK-E_CHIN) . 【水痕】因YCP 近似深黑色水痕可能嚴重，因此指定CC1生產注意W/Q 使用純水與水量控制 (RMK-E_CHIN) . 正面面漆(20U)及正面總膜厚(25U)要求管制90%以上之膜厚,未達標準降級. (RMK00054) . 若背面面漆(20U)及背面總膜厚(25U)時要求管制90%以上之膜厚,未達標準降級 (RMK00054) . 面漆=18U(90%)~請購基準22U(110%),標準板總膜厚=5+20U(100%面漆). (RMK00054) . 30CM*全寬*留1塊給LAB及1塊給塗料商, (RMK00054) . 鍍製方式 MIN 訂單. (RMK00073) . 【捲取】注意！本單為直立式包裝。禁用STAGGER捲取送包裝！送RCL重處理例外。 (RMK00512) . MIN訂單為平均厚度放行，實測厚度NG時，如單位長度符合範圍，請放行 (RMK00585) . ★【弓形度】★該客戶有弓形度異常缺陷抱怨，請注意板型控制與未經整平區域要切除乾淨，且板型異常之鋼捲不得一級放行 (RMK00620) . 【美加訂單生產注意事項-CCP】1.請烤漆入口依照正背面漆鋼捲投向規定進行鋼捲投入。 (RMK00717) . 【美加訂單生產注意事項-CCP】2.烤漆入口依照鋼捲投向規定進行鋼捲投入。(CR1/CG1 CR2/CG2-->正向入料。CR1/CG2 CR2/CG1-->反向入料) (RMK00717) . 【美加訂單生產注意事項-CCP】3.此訂單背面漆一律採Nature塗裝，塗裝黏度設定40秒以上 (RMK00717) | 訂單:2506EFE027/001 CC2 <生產備註> 事項如下 . 【板形】 FLATNESS 板形≦12 I-UNIT（≦0.7％） (RMK-E_CHIN) . 【水痕】因YCP 近似深黑色水痕可能嚴重，因此指定CC1生產注意W/Q 使用純水與水量控制 (RMK-E_CHIN) . 正面面漆(20U)及正面總膜厚(25U)要求管制90%以上之膜厚,未達標準降級. (RMK00054) . 若背面面漆(20U)及背面總膜厚(25U)時要求管制90%以上之膜厚,未達標準降級 (RMK00054) . 面漆=18U(90%)~請購基準22U(110%),標準板總膜厚=5+20U(100%面漆). (RMK00054) . 30CM*全寬*留1塊給LAB及1塊給塗料商, (RMK00054) . 鍍製方式 MIN 訂單. (RMK00073) . 【捲取】注意！本單為直立式包裝。禁用STAGGER捲取送包裝！送RCL重處理例外。 (RMK00512) . MIN訂單為平均厚度放行，實測厚度NG時，如單位長度符合範圍，請放行 (RMK00585) . ★【弓形度】★該客戶有弓形度異常缺陷抱怨，請注意板型控制與未經整平區域要切除乾淨，且板型異常之鋼捲不得一級放行 (RMK00620) . 【美加訂單生產注意事項-CCP】1.請烤漆入口依照正背面漆鋼捲投向規定進行鋼捲投入。 (RMK00717) . 【美加訂單生產注意事項-CCP】2.烤漆入口依照鋼捲投向規定進行鋼捲投入。(CR1/CG1 CR2/CG2-->正向入料。CR1/CG2 CR2/CG1-->反向入料) (RMK00717) . 【美加訂單生產注意事項-CCP】3.此訂單背面漆一律採Nature塗裝，塗裝黏度設定40秒以上 (RMK00717) | 訂單:2506EFE027/001 RCL <生產備註> 事項如下 . 【捲取】注意！本單為直立式包裝。禁用STAGGER捲取送包裝！送RCL重處理例外。 (RMK00512) | 訂單:2506EFE027/001 CCPK 無 <生產備註> 事項 | 訂單:2506EFE027/001 CGQC <品檢備註> 事項如下 . 【板形】 FLATNESS 板形≦12 I-UNIT（≦0.7％） (RMK-E_CHIN) . 鍍層 AZ150 (含) 以上 , 鋅花等級 C~E 目標D，避免鋅花晶界明顯後續造成烤漆點狀未塗漆。 (RMK00565) . ★【弓形度】★該客戶有弓形度異常缺陷抱怨，請注意板型控制與未經整平區域要切除乾淨，且板型異常之鋼捲不得一級放行 (RMK00620) | 訂單:2506EFE027/001 CCQC <品檢備註> 事項如下 . 【板形】 FLATNESS 板形≦12 I-UNIT（≦0.7％） (RMK-E_CHIN) . 【水痕】因YCP 近似深黑色水痕可能嚴重，因此指定CC1生產注意W/Q 使用純水與水量控制 (RMK-E_CHIN) . 【捲取】注意！本單為直立式包裝。禁用STAGGER捲取送包裝！送RCL重處理例外。 (RMK00512) . ★【弓形度】★該客戶有弓形度異常缺陷抱怨，請注意板型控制與未經整平區域要切除乾淨，且板型異常之鋼捲不得一級放行 (RMK00620) | 訂單:2506EFE027/001 TOL 無 <生產備註> 事項 | 【水痕】因YCP 近似深黑色水痕可能嚴重，因此指定CC1生產注意W/Q 使用純水與水量控制^^/CC1/CC2/CCQC/^^ <<.E_CHIN 2025/04/28 14:43.>> 【板形】 FLATNESS 板形≦12 I-UNIT（≦0.7％）^^/CG1/CG2/CC1/CC2/CGQC/CCQC/^^ <<.E_CHIN 2025/04/28 14:45.>> | 訂單 2506EFE027/001 修改記錄如下: 20250423 14:28:15 (25010) 退火碼: >> H2, 用途碼: >> COG007, 背面標示: >> S000, 訂單背面顏色(五碼): >> BW57Y, 背面漆膜厚: >> 12.5, 背面漆塗漆型式幾塗幾烤: >> 2, 鉻酸鹽: >> Z, 訂單厚度: >> 0.0142, 訂單重: >> 120, 重量容許率(下限): >> 10, 重量容許率(上限): >> 10, 訂單寬度: >> 40.875, 鍍製方式: >> MIN, 鋼捲內徑: >> 508, 鋼捲下限重: >> 3, 鋼捲上限重: >> 4.5, 壓花條件碼: >> -, 表面花紋: >> R, 綠色識別碼: >> -, 印刷輥號: >> -, 產品代碼: >> PPGL, 皮膜碼: >> -, 單位別: >> I, 油品種類: >> Z, 塗油量: >> Z, 包裝代碼: >> E0 , 保護膜碼: >> -, 客戶試片取樣型式: >> -, 調質碼: >> S, 套筒碼: >> P , 規格: >> A792SSGR80, 製造標準: >> ASTM, 表面處理劑種類: >> Z, 表面處理劑塗佈量: >> Z, 伸長率測試: >> N, 硬度測試碼: >> N, 抗拉強度測試: >> N, 降伏強度測試: >> N, 厚度變異: >> 0, 訂單正面顏色(五碼): >> SYG8Q, 正面漆膜厚: >> 25, 正面漆塗漆型式幾塗幾烤: >> 2, 修邊碼: >> Y, 重量碼: >> AW, 鋼捲捲向: >> O, 鍍層碼: >> AZ50, | *:
PPGL | 2506EFE027/002 | 1. ASTM 鍍製方式為MIN 與"最終產品保證1/2 ASTM 厚度公差"不能共存 (OFP00216)-{.不符.} | 1. 製造標準為MS、ASTM或銷新加坡之訂單，若無技術指定優先用料，請優先使用國內料，勿使用ANFEN (OFP00406)-{.不符.} 2. ★提醒！MIN訂單先不要配安丰料★ (OFP00664)-{.不符.} | 1. ASTM 鍍製方式為MIN 與"最終產品保證1/2 ASTM 厚度公差"不能共存 (OFP00216)-{.不符.} 2. 鍍製方式為 MIN 或 TMI 時, 冷軋厚度公差 請改為 " 1/2 厚度公差" (OFP00265)-{.不符.} 3. 製造標準為MS、ASTM或銷新加坡之訂單，若無技術指定優先用料，請優先使用國內料，勿使用ANFEN (OFP00406)-{.不符.} 4. 【提醒】！本單為直立式包裝，嚴禁鍍鋅或烤漆後以STAGGER捲取 (OFP00451)-{.不符.} 5. ★提醒！MIN訂單先不要配安丰料★ (OFP00664)-{.不符.} 6. ※超耐候一系列用途要確認是否有英制公差需求，有英制公差需求時選配碼用ON027※ (OFP00680)-{.不符.} | 訂單:2506EFE027/002 CPL <生產備註> 事項如下 . 除HGI/ HGL 訂單邊緣不噴油. 其餘皆側緣噴油 (RMK00285) . 【美加訂單生產注意事項-CPL】1.客戶美加地區訂單實施修邊刀最大使用顆數上限(20顆) (RMK00717) . 【美加訂單生產注意事項-CPL】2.排程備註:注意修邊品質與毛邊 (RMK00717) . 【美加訂單生產注意事項-CPL】3.去毛邊輥的管制：兩側壓力均設定1.0 kg/cm2 (RMK00717) | 訂單:2506EFE027/002 CR1 <生產備註> 事項如下 . 【美加訂單生產注意事項-CR】1.兩側各加開一個spot cooling增加冷卻效果。 (RMK00717) . 【美加訂單生產注意事項-CR】2.發生毛邊時，請降速生產減輕毛邊程度，暫留討論後再處置。 (RMK00717) | 訂單:2506EFE027/002 CR2 <生產備註> 事項如下 . 【美加訂單生產注意事項-CR】1.兩側各加開一個spot cooling增加冷卻效果。 (RMK00717) . 【美加訂單生產注意事項-CR】2.發生毛邊時，請降速生產減輕毛邊程度，暫留討論後再處置。 (RMK00717) | 訂單:2506EFE027/002 CG1 <生產備註> 事項如下 . 鍍鋅表面不可有鋅痕、壓痕、凹陷、及刮傷 、應變痕等。 (RMK00054) . 鍍製方式 MIN 訂單. (RMK00073) . 鍍層 AZ150 (含) 以上 , 鋅花等級 C~E 目標D，避免鋅花晶界明顯後續造成烤漆點狀未塗漆。 (RMK00565) . MIN訂單為平均厚度放行，實測厚度NG時，如單位長度符合範圍，請放行 (RMK00585) . ★【弓形度】★該客戶有弓形度異常缺陷抱怨，請注意板型控制與未經整平區域要切除乾淨，且板型異常之鋼捲不得一級放行 (RMK00620) . 【美加訂單生產注意事項-CG1】副操確認完回控制室後，於生產排程鋼號旁簽名紀錄，以利後續追查(該排程生產完，排程單將保留)。 (RMK00717) . 【美加訂單生產注意事項-CG1】中央段副操每顆銲道出Pot時觀察銲道同時，確認Beaver Tail與鋼板接觸之Guide Roll羊毛氈狀況，並適時添加潤滑油(避免乾掉)。 (RMK00717) | 訂單:2506EFE027/002 CG2 <生產備註> 事項如下 . 鍍鋅表面不可有鋅痕、壓痕、凹陷、及刮傷 、應變痕等。 (RMK00054) . 鍍製方式 MIN 訂單. (RMK00073) . 鍍層 AZ150 (含) 以上 , 鋅花等級 C~E 目標D，避免鋅花晶界明顯後續造成烤漆點狀未塗漆。 (RMK00565) . MIN訂單為平均厚度放行，實測厚度NG時，如單位長度符合範圍，請放行 (RMK00585) . ★【弓形度】★該客戶有弓形度異常缺陷抱怨，請注意板型控制與未經整平區域要切除乾淨，且板型異常之鋼捲不得一級放行 (RMK00620) . 【美加訂單生產注意事項-CG2】1.使用SUB-NOZZLE (RMK00717) | 訂單:2506EFE027/002 CC1 <生產備註> 事項如下 . 正面面漆(20U)及正面總膜厚(25U)要求管制90%以上之膜厚,未達標準降級. (RMK00054) . 若背面面漆(20U)及背面總膜厚(25U)時要求管制90%以上之膜厚,未達標準降級 (RMK00054) . 面漆=18U(90%)~請購基準22U(110%),標準板總膜厚=5+20U(100%面漆). (RMK00054) . 30CM*全寬*留1塊給LAB及1塊給塗料商, (RMK00054) . 鍍製方式 MIN 訂單. (RMK00073) . 【捲取】注意！本單為直立式包裝。禁用STAGGER捲取送包裝！送RCL重處理例外。 (RMK00512) . MIN訂單為平均厚度放行，實測厚度NG時，如單位長度符合範圍，請放行 (RMK00585) . ★【弓形度】★該客戶有弓形度異常缺陷抱怨，請注意板型控制與未經整平區域要切除乾淨，且板型異常之鋼捲不得一級放行 (RMK00620) . 【美加訂單生產注意事項-CCP】1.請烤漆入口依照正背面漆鋼捲投向規定進行鋼捲投入。 (RMK00717) . 【美加訂單生產注意事項-CCP】2.烤漆入口依照鋼捲投向規定進行鋼捲投入。(CR1/CG1 CR2/CG2-->正向入料。CR1/CG2 CR2/CG1-->反向入料) (RMK00717) . 【美加訂單生產注意事項-CCP】3.此訂單背面漆一律採Nature塗裝，塗裝黏度設定40秒以上 (RMK00717) | 訂單:2506EFE027/002 CC2 <生產備註> 事項如下 . 正面面漆(20U)及正面總膜厚(25U)要求管制90%以上之膜厚,未達標準降級. (RMK00054) . 若背面面漆(20U)及背面總膜厚(25U)時要求管制90%以上之膜厚,未達標準降級 (RMK00054) . 面漆=18U(90%)~請購基準22U(110%),標準板總膜厚=5+20U(100%面漆). (RMK00054) . 30CM*全寬*留1塊給LAB及1塊給塗料商, (RMK00054) . 鍍製方式 MIN 訂單. (RMK00073) . 【捲取】注意！本單為直立式包裝。禁用STAGGER捲取送包裝！送RCL重處理例外。 (RMK00512) . MIN訂單為平均厚度放行，實測厚度NG時，如單位長度符合範圍，請放行 (RMK00585) . ★【弓形度】★該客戶有弓形度異常缺陷抱怨，請注意板型控制與未經整平區域要切除乾淨，且板型異常之鋼捲不得一級放行 (RMK00620) . 【美加訂單生產注意事項-CCP】1.請烤漆入口依照正背面漆鋼捲投向規定進行鋼捲投入。 (RMK00717) . 【美加訂單生產注意事項-CCP】2.烤漆入口依照鋼捲投向規定進行鋼捲投入。(CR1/CG1 CR2/CG2-->正向入料。CR1/CG2 CR2/CG1-->反向入料) (RMK00717) . 【美加訂單生產注意事項-CCP】3.此訂單背面漆一律採Nature塗裝，塗裝黏度設定40秒以上 (RMK00717) | 訂單:2506EFE027/002 RCL <生產備註> 事項如下 . 【捲取】注意！本單為直立式包裝。禁用STAGGER捲取送包裝！送RCL重處理例外。 (RMK00512) | 訂單:2506EFE027/002 CCPK 無 <生產備註> 事項 | 訂單:2506EFE027/002 CGQC <品檢備註> 事項如下 . 鍍層 AZ150 (含) 以上 , 鋅花等級 C~E 目標D，避免鋅花晶界明顯後續造成烤漆點狀未塗漆。 (RMK00565) . ★【弓形度】★該客戶有弓形度異常缺陷抱怨，請注意板型控制與未經整平區域要切除乾淨，且板型異常之鋼捲不得一級放行 (RMK00620) | 訂單:2506EFE027/002 CCQC <品檢備註> 事項如下 . 【捲取】注意！本單為直立式包裝。禁用STAGGER捲取送包裝！送RCL重處理例外。 (RMK00512) . ★【弓形度】★該客戶有弓形度異常缺陷抱怨，請注意板型控制與未經整平區域要切除乾淨，且板型異常之鋼捲不得一級放行 (RMK00620) | 訂單:2506EFE027/002 TOL 無 <生產備註> 事項 |  | 訂單 2506EFE027/002 修改記錄如下: 20250423 14:29:48 (25010) 退火碼: >> H2, 用途碼: >> COG003, 背面標示: >> S000, 訂單背面顏色(五碼): >> BW57Y, 背面漆膜厚: >> 12.5, 背面漆塗漆型式幾塗幾烤: >> 2, 鉻酸鹽: >> Z, 訂單厚度: >> 0.0142, 訂單重: >> 60, 重量容許率(下限): >> 10, 重量容許率(上限): >> 10, 訂單寬度: >> 40.875, 鍍製方式: >> MIN, 鋼捲內徑: >> 508, 鋼捲下限重: >> 3, 鋼捲上限重: >> 4.5, 壓花條件碼: >> -, 表面花紋: >> R, 綠色識別碼: >> -, 印刷輥號: >> -, 產品代碼: >> PPGL, 皮膜碼: >> -, 單位別: >> I, 油品種類: >> Z, 塗油量: >> Z, 包裝代碼: >> E0 , 保護膜碼: >> -, 客戶試片取樣型式: >> -, 調質碼: >> S, 套筒碼: >> P , 規格: >> A792SSGR80, 製造標準: >> ASTM, 表面處理劑種類: >> Z, 表面處理劑塗佈量: >> Z, 伸長率測試: >> N, 硬度測試碼: >> N, 抗拉強度測試: >> N, 降伏強度測試: >> N, 厚度變異: >> 0, 訂單正面顏色(五碼): >> SRH6X, 正面漆膜厚: >> 25, 正面漆塗漆型式幾塗幾烤: >> 2, 修邊碼: >> Y, 重量碼: >> AW, 鋼捲捲向: >> O, 鍍層碼: >> AZ50, | F:保證1/2 ASTM 厚度公差
PPGL | 2506EFE028/001 | 1. ASTM 鍍製方式為MIN 與"最終產品保證1/2 ASTM 厚度公差"不能共存 (OFP00216)-{.不符.} | 1. 製造標準為MS、ASTM或銷新加坡之訂單，若無技術指定優先用料，請優先使用國內料，勿使用ANFEN (OFP00406)-{.不符.} 2. ★提醒！MIN訂單先不要配安丰料★ (OFP00664)-{.不符.} | 1. ASTM 鍍製方式為MIN 與"最終產品保證1/2 ASTM 厚度公差"不能共存 (OFP00216)-{.不符.} 2. 鍍製方式為 MIN 或 TMI 時, 冷軋厚度公差 請改為 " 1/2 厚度公差" (OFP00265)-{.不符.} 3. 製造標準為MS、ASTM或銷新加坡之訂單，若無技術指定優先用料，請優先使用國內料，勿使用ANFEN (OFP00406)-{.不符.} 4. 【提醒】！本單為直立式包裝，嚴禁鍍鋅或烤漆後以STAGGER捲取 (OFP00451)-{.不符.} 5. ★提醒！MIN訂單先不要配安丰料★ (OFP00664)-{.不符.} 6. ※超耐候一系列用途要確認是否有英制公差需求，有英制公差需求時選配碼用ON027※ (OFP00680)-{.不符.} | 訂單:2506EFE028/001 CPL <生產備註> 事項如下 . 除HGI/ HGL 訂單邊緣不噴油. 其餘皆側緣噴油 (RMK00285) . 【美加訂單生產注意事項-CPL】1.客戶美加地區訂單實施修邊刀最大使用顆數上限(20顆) (RMK00717) . 【美加訂單生產注意事項-CPL】2.排程備註:注意修邊品質與毛邊 (RMK00717) . 【美加訂單生產注意事項-CPL】3.去毛邊輥的管制：兩側壓力均設定1.0 kg/cm2 (RMK00717) | 訂單:2506EFE028/001 CR1 <生產備註> 事項如下 . 【美加訂單生產注意事項-CR】1.兩側各加開一個spot cooling增加冷卻效果。 (RMK00717) . 【美加訂單生產注意事項-CR】2.發生毛邊時，請降速生產減輕毛邊程度，暫留討論後再處置。 (RMK00717) | 訂單:2506EFE028/001 CR2 <生產備註> 事項如下 . 【美加訂單生產注意事項-CR】1.兩側各加開一個spot cooling增加冷卻效果。 (RMK00717) . 【美加訂單生產注意事項-CR】2.發生毛邊時，請降速生產減輕毛邊程度，暫留討論後再處置。 (RMK00717) | 訂單:2506EFE028/001 CG1 <生產備註> 事項如下 . 【板形】 FLATNESS 板形≦12 I-UNIT（≦0.7％） (RMK-E_CHIN) . 鍍鋅表面不可有鋅痕、壓痕、凹陷、及刮傷 、應變痕等。 (RMK00054) . 鍍製方式 MIN 訂單. (RMK00073) . 鍍層 AZ150 (含) 以上 , 鋅花等級 C~E 目標D，避免鋅花晶界明顯後續造成烤漆點狀未塗漆。 (RMK00565) . MIN訂單為平均厚度放行，實測厚度NG時，如單位長度符合範圍，請放行 (RMK00585) . ★【弓形度】★該客戶有弓形度異常缺陷抱怨，請注意板型控制與未經整平區域要切除乾淨，且板型異常之鋼捲不得一級放行 (RMK00620) . 【美加訂單生產注意事項-CG1】副操確認完回控制室後，於生產排程鋼號旁簽名紀錄，以利後續追查(該排程生產完，排程單將保留)。 (RMK00717) . 【美加訂單生產注意事項-CG1】中央段副操每顆銲道出Pot時觀察銲道同時，確認Beaver Tail與鋼板接觸之Guide Roll羊毛氈狀況，並適時添加潤滑油(避免乾掉)。 (RMK00717) | 訂單:2506EFE028/001 CG2 <生產備註> 事項如下 . 【板形】 FLATNESS 板形≦12 I-UNIT（≦0.7％） (RMK-E_CHIN) . 鍍鋅表面不可有鋅痕、壓痕、凹陷、及刮傷 、應變痕等。 (RMK00054) . 鍍製方式 MIN 訂單. (RMK00073) . 鍍層 AZ150 (含) 以上 , 鋅花等級 C~E 目標D，避免鋅花晶界明顯後續造成烤漆點狀未塗漆。 (RMK00565) . MIN訂單為平均厚度放行，實測厚度NG時，如單位長度符合範圍，請放行 (RMK00585) . ★【弓形度】★該客戶有弓形度異常缺陷抱怨，請注意板型控制與未經整平區域要切除乾淨，且板型異常之鋼捲不得一級放行 (RMK00620) . 【美加訂單生產注意事項-CG2】1.使用SUB-NOZZLE (RMK00717) | 訂單:2506EFE028/001 CC1 <生產備註> 事項如下 . 【板形】 FLATNESS 板形≦12 I-UNIT（≦0.7％） (RMK-E_CHIN) . 正面面漆(20U)及正面總膜厚(25U)要求管制90%以上之膜厚,未達標準降級. (RMK00054) . 若背面面漆(20U)及背面總膜厚(25U)時要求管制90%以上之膜厚,未達標準降級 (RMK00054) . 面漆=18U(90%)~請購基準22U(110%),標準板總膜厚=5+20U(100%面漆). (RMK00054) . 30CM*全寬*留1塊給LAB及1塊給塗料商, (RMK00054) . 鍍製方式 MIN 訂單. (RMK00073) . 【捲取】注意！本單為直立式包裝。禁用STAGGER捲取送包裝！送RCL重處理例外。 (RMK00512) . MIN訂單為平均厚度放行，實測厚度NG時，如單位長度符合範圍，請放行 (RMK00585) . ★【弓形度】★該客戶有弓形度異常缺陷抱怨，請注意板型控制與未經整平區域要切除乾淨，且板型異常之鋼捲不得一級放行 (RMK00620) . 【美加訂單生產注意事項-CCP】1.請烤漆入口依照正背面漆鋼捲投向規定進行鋼捲投入。 (RMK00717) . 【美加訂單生產注意事項-CCP】2.烤漆入口依照鋼捲投向規定進行鋼捲投入。(CR1/CG1 CR2/CG2-->正向入料。CR1/CG2 CR2/CG1-->反向入料) (RMK00717) . 【美加訂單生產注意事項-CCP】3.此訂單背面漆一律採Nature塗裝，塗裝黏度設定40秒以上 (RMK00717) | 訂單:2506EFE028/001 CC2 <生產備註> 事項如下 . 【板形】 FLATNESS 板形≦12 I-UNIT（≦0.7％） (RMK-E_CHIN) . 正面面漆(20U)及正面總膜厚(25U)要求管制90%以上之膜厚,未達標準降級. (RMK00054) . 若背面面漆(20U)及背面總膜厚(25U)時要求管制90%以上之膜厚,未達標準降級 (RMK00054) . 面漆=18U(90%)~請購基準22U(110%),標準板總膜厚=5+20U(100%面漆). (RMK00054) . 30CM*全寬*留1塊給LAB及1塊給塗料商, (RMK00054) . 鍍製方式 MIN 訂單. (RMK00073) . 【捲取】注意！本單為直立式包裝。禁用STAGGER捲取送包裝！送RCL重處理例外。 (RMK00512) . MIN訂單為平均厚度放行，實測厚度NG時，如單位長度符合範圍，請放行 (RMK00585) . ★【弓形度】★該客戶有弓形度異常缺陷抱怨，請注意板型控制與未經整平區域要切除乾淨，且板型異常之鋼捲不得一級放行 (RMK00620) . 【美加訂單生產注意事項-CCP】1.請烤漆入口依照正背面漆鋼捲投向規定進行鋼捲投入。 (RMK00717) . 【美加訂單生產注意事項-CCP】2.烤漆入口依照鋼捲投向規定進行鋼捲投入。(CR1/CG1 CR2/CG2-->正向入料。CR1/CG2 CR2/CG1-->反向入料) (RMK00717) . 【美加訂單生產注意事項-CCP】3.此訂單背面漆一律採Nature塗裝，塗裝黏度設定40秒以上 (RMK00717) | 訂單:2506EFE028/001 RCL <生產備註> 事項如下 . 【捲取】注意！本單為直立式包裝。禁用STAGGER捲取送包裝！送RCL重處理例外。 (RMK00512) | 訂單:2506EFE028/001 CCPK 無 <生產備註> 事項 | 訂單:2506EFE028/001 CGQC <品檢備註> 事項如下 . 【板形】 FLATNESS 板形≦12 I-UNIT（≦0.7％） (RMK-E_CHIN) . 鍍層 AZ150 (含) 以上 , 鋅花等級 C~E 目標D，避免鋅花晶界明顯後續造成烤漆點狀未塗漆。 (RMK00565) . ★【弓形度】★該客戶有弓形度異常缺陷抱怨，請注意板型控制與未經整平區域要切除乾淨，且板型異常之鋼捲不得一級放行 (RMK00620) | 訂單:2506EFE028/001 CCQC <品檢備註> 事項如下 . 【板形】 FLATNESS 板形≦12 I-UNIT（≦0.7％） (RMK-E_CHIN) . 【捲取】注意！本單為直立式包裝。禁用STAGGER捲取送包裝！送RCL重處理例外。 (RMK00512) . ★【弓形度】★該客戶有弓形度異常缺陷抱怨，請注意板型控制與未經整平區域要切除乾淨，且板型異常之鋼捲不得一級放行 (RMK00620) | 訂單:2506EFE028/001 TOL 無 <生產備註> 事項 | 【板形】 FLATNESS 板形≦12 I-UNIT（≦0.7％）^^/CG1/CG2/CC1/CC2/CGQC/CCQC/^^ <<.E_CHIN 2025/04/28 13:27.>> | 訂單 2506EFE028/001 修改記錄如下: 20250423 14:35:53 (25010) 退火碼: >> H2, 用途碼: >> COG003, 背面標示: >> S000, 訂單背面顏色(五碼): >> BW57Y, 背面漆膜厚: >> 12.5, 背面漆塗漆型式幾塗幾烤: >> 2, 鉻酸鹽: >> Z, 訂單厚度: >> 0.0142, 訂單重: >> 100, 重量容許率(下限): >> 10, 重量容許率(上限): >> 10, 訂單寬度: >> 40.875, 鍍製方式: >> MIN, 鋼捲內徑: >> 508, 鋼捲下限重: >> 3, 鋼捲上限重: >> 4.5, 壓花條件碼: >> -, 表面花紋: >> R, 綠色識別碼: >> -, 印刷輥號: >> -, 產品代碼: >> PPGL, 皮膜碼: >> -, 單位別: >> I, 油品種類: >> Z, 塗油量: >> Z, 包裝代碼: >> E0 , 保護膜碼: >> -, 客戶試片取樣型式: >> -, 調質碼: >> S, 套筒碼: >> P , 規格: >> A792SSGR80, 製造標準: >> ASTM, 表面處理劑種類: >> Z, 表面處理劑塗佈量: >> Z, 伸長率測試: >> N, 硬度測試碼: >> N, 抗拉強度測試: >> N, 降伏強度測試: >> N, 厚度變異: >> 0, 訂單正面顏色(五碼): >> SYS69, 正面漆膜厚: >> 25, 正面漆塗漆型式幾塗幾烤: >> 2, 修邊碼: >> Y, 重量碼: >> AW, 鋼捲捲向: >> O, 鍍層碼: >> AZ50, | *:
PPGL | 2506EFE028/002 | 1. ASTM 鍍製方式為MIN 與"最終產品保證1/2 ASTM 厚度公差"不能共存 (OFP00216)-{.不符.} | 1. 製造標準為MS、ASTM或銷新加坡之訂單，若無技術指定優先用料，請優先使用國內料，勿使用ANFEN (OFP00406)-{.不符.} 2. ★提醒！MIN訂單先不要配安丰料★ (OFP00664)-{.不符.} | 1. ASTM 鍍製方式為MIN 與"最終產品保證1/2 ASTM 厚度公差"不能共存 (OFP00216)-{.不符.} 2. 鍍製方式為 MIN 或 TMI 時, 冷軋厚度公差 請改為 " 1/2 厚度公差" (OFP00265)-{.不符.} 3. 製造標準為MS、ASTM或銷新加坡之訂單，若無技術指定優先用料，請優先使用國內料，勿使用ANFEN (OFP00406)-{.不符.} 4. 【提醒】！本單為直立式包裝，嚴禁鍍鋅或烤漆後以STAGGER捲取 (OFP00451)-{.不符.} 5. ★提醒！MIN訂單先不要配安丰料★ (OFP00664)-{.不符.} 6. ※超耐候一系列用途要確認是否有英制公差需求，有英制公差需求時選配碼用ON027※ (OFP00680)-{.不符.} | 訂單:2506EFE028/002 CPL <生產備註> 事項如下 . 除HGI/ HGL 訂單邊緣不噴油. 其餘皆側緣噴油 (RMK00285) . 【美加訂單生產注意事項-CPL】1.客戶美加地區訂單實施修邊刀最大使用顆數上限(20顆) (RMK00717) . 【美加訂單生產注意事項-CPL】2.排程備註:注意修邊品質與毛邊 (RMK00717) . 【美加訂單生產注意事項-CPL】3.去毛邊輥的管制：兩側壓力均設定1.0 kg/cm2 (RMK00717) | 訂單:2506EFE028/002 CR1 <生產備註> 事項如下 . 【美加訂單生產注意事項-CR】1.兩側各加開一個spot cooling增加冷卻效果。 (RMK00717) . 【美加訂單生產注意事項-CR】2.發生毛邊時，請降速生產減輕毛邊程度，暫留討論後再處置。 (RMK00717) | 訂單:2506EFE028/002 CR2 <生產備註> 事項如下 . 【美加訂單生產注意事項-CR】1.兩側各加開一個spot cooling增加冷卻效果。 (RMK00717) . 【美加訂單生產注意事項-CR】2.發生毛邊時，請降速生產減輕毛邊程度，暫留討論後再處置。 (RMK00717) | 訂單:2506EFE028/002 CG1 <生產備註> 事項如下 . 【板形】 FLATNESS 板形≦12 I-UNIT（≦0.7％） (RMK-E_CHIN) . 鍍鋅表面不可有鋅痕、壓痕、凹陷、及刮傷 、應變痕等。 (RMK00054) . 鍍製方式 MIN 訂單. (RMK00073) . 鍍層 AZ150 (含) 以上 , 鋅花等級 C~E 目標D，避免鋅花晶界明顯後續造成烤漆點狀未塗漆。 (RMK00565) . MIN訂單為平均厚度放行，實測厚度NG時，如單位長度符合範圍，請放行 (RMK00585) . ★【弓形度】★該客戶有弓形度異常缺陷抱怨，請注意板型控制與未經整平區域要切除乾淨，且板型異常之鋼捲不得一級放行 (RMK00620) . 【美加訂單生產注意事項-CG1】副操確認完回控制室後，於生產排程鋼號旁簽名紀錄，以利後續追查(該排程生產完，排程單將保留)。 (RMK00717) . 【美加訂單生產注意事項-CG1】中央段副操每顆銲道出Pot時觀察銲道同時，確認Beaver Tail與鋼板接觸之Guide Roll羊毛氈狀況，並適時添加潤滑油(避免乾掉)。 (RMK00717) | 訂單:2506EFE028/002 CG2 <生產備註> 事項如下 . 【板形】 FLATNESS 板形≦12 I-UNIT（≦0.7％） (RMK-E_CHIN) . 鍍鋅表面不可有鋅痕、壓痕、凹陷、及刮傷 、應變痕等。 (RMK00054) . 鍍製方式 MIN 訂單. (RMK00073) . 鍍層 AZ150 (含) 以上 , 鋅花等級 C~E 目標D，避免鋅花晶界明顯後續造成烤漆點狀未塗漆。 (RMK00565) . MIN訂單為平均厚度放行，實測厚度NG時，如單位長度符合範圍，請放行 (RMK00585) . ★【弓形度】★該客戶有弓形度異常缺陷抱怨，請注意板型控制與未經整平區域要切除乾淨，且板型異常之鋼捲不得一級放行 (RMK00620) . 【美加訂單生產注意事項-CG2】1.使用SUB-NOZZLE (RMK00717) | 訂單:2506EFE028/002 CC1 <生產備註> 事項如下 . 【板形】 FLATNESS 板形≦12 I-UNIT（≦0.7％） (RMK-E_CHIN) . 正面面漆(20U)及正面總膜厚(25U)要求管制90%以上之膜厚,未達標準降級. (RMK00054) . 若背面面漆(20U)及背面總膜厚(25U)時要求管制90%以上之膜厚,未達標準降級 (RMK00054) . 面漆=18U(90%)~請購基準22U(110%),標準板總膜厚=5+20U(100%面漆). (RMK00054) . 30CM*全寬*留1塊給LAB及1塊給塗料商, (RMK00054) . 鍍製方式 MIN 訂單. (RMK00073) . 【捲取】注意！本單為直立式包裝。禁用STAGGER捲取送包裝！送RCL重處理例外。 (RMK00512) . MIN訂單為平均厚度放行，實測厚度NG時，如單位長度符合範圍，請放行 (RMK00585) . ★【弓形度】★該客戶有弓形度異常缺陷抱怨，請注意板型控制與未經整平區域要切除乾淨，且板型異常之鋼捲不得一級放行 (RMK00620) . 【美加訂單生產注意事項-CCP】1.請烤漆入口依照正背面漆鋼捲投向規定進行鋼捲投入。 (RMK00717) . 【美加訂單生產注意事項-CCP】2.烤漆入口依照鋼捲投向規定進行鋼捲投入。(CR1/CG1 CR2/CG2-->正向入料。CR1/CG2 CR2/CG1-->反向入料) (RMK00717) . 【美加訂單生產注意事項-CCP】3.此訂單背面漆一律採Nature塗裝，塗裝黏度設定40秒以上 (RMK00717) | 訂單:2506EFE028/002 CC2 <生產備註> 事項如下 . 【板形】 FLATNESS 板形≦12 I-UNIT（≦0.7％） (RMK-E_CHIN) . 正面面漆(20U)及正面總膜厚(25U)要求管制90%以上之膜厚,未達標準降級. (RMK00054) . 若背面面漆(20U)及背面總膜厚(25U)時要求管制90%以上之膜厚,未達標準降級 (RMK00054) . 面漆=18U(90%)~請購基準22U(110%),標準板總膜厚=5+20U(100%面漆). (RMK00054) . 30CM*全寬*留1塊給LAB及1塊給塗料商, (RMK00054) . 鍍製方式 MIN 訂單. (RMK00073) . 【捲取】注意！本單為直立式包裝。禁用STAGGER捲取送包裝！送RCL重處理例外。 (RMK00512) . MIN訂單為平均厚度放行，實測厚度NG時，如單位長度符合範圍，請放行 (RMK00585) . ★【弓形度】★該客戶有弓形度異常缺陷抱怨，請注意板型控制與未經整平區域要切除乾淨，且板型異常之鋼捲不得一級放行 (RMK00620) . 【美加訂單生產注意事項-CCP】1.請烤漆入口依照正背面漆鋼捲投向規定進行鋼捲投入。 (RMK00717) . 【美加訂單生產注意事項-CCP】2.烤漆入口依照鋼捲投向規定進行鋼捲投入。(CR1/CG1 CR2/CG2-->正向入料。CR1/CG2 CR2/CG1-->反向入料) (RMK00717) . 【美加訂單生產注意事項-CCP】3.此訂單背面漆一律採Nature塗裝，塗裝黏度設定40秒以上 (RMK00717) | 訂單:2506EFE028/002 RCL <生產備註> 事項如下 . 【捲取】注意！本單為直立式包裝。禁用STAGGER捲取送包裝！送RCL重處理例外。 (RMK00512) | 訂單:2506EFE028/002 CCPK 無 <生產備註> 事項 | 訂單:2506EFE028/002 CGQC <品檢備註> 事項如下 . 【板形】 FLATNESS 板形≦12 I-UNIT（≦0.7％） (RMK-E_CHIN) . 鍍層 AZ150 (含) 以上 , 鋅花等級 C~E 目標D，避免鋅花晶界明顯後續造成烤漆點狀未塗漆。 (RMK00565) . ★【弓形度】★該客戶有弓形度異常缺陷抱怨，請注意板型控制與未經整平區域要切除乾淨，且板型異常之鋼捲不得一級放行 (RMK00620) | 訂單:2506EFE028/002 CCQC <品檢備註> 事項如下 . 【板形】 FLATNESS 板形≦12 I-UNIT（≦0.7％） (RMK-E_CHIN) . 【捲取】注意！本單為直立式包裝。禁用STAGGER捲取送包裝！送RCL重處理例外。 (RMK00512) . ★【弓形度】★該客戶有弓形度異常缺陷抱怨，請注意板型控制與未經整平區域要切除乾淨，且板型異常之鋼捲不得一級放行 (RMK00620) | 訂單:2506EFE028/002 TOL 無 <生產備註> 事項 | 【板形】 FLATNESS 板形≦12 I-UNIT（≦0.7％）^^/CG1/CG2/CC1/CC2/CGQC/CCQC/^^ <<.E_CHIN 2025/04/28 13:27.>> | 訂單 2506EFE028/002 修改記錄如下: 20250423 14:36:39 (25010) 退火碼: >> H2, 用途碼: >> COG003, 背面標示: >> S000, 訂單背面顏色(五碼): >> BW57Y, 背面漆膜厚: >> 12.5, 背面漆塗漆型式幾塗幾烤: >> 2, 鉻酸鹽: >> Z, 訂單厚度: >> 0.0142, 訂單重: >> 80, 重量容許率(下限): >> 10, 重量容許率(上限): >> 10, 訂單寬度: >> 40.875, 鍍製方式: >> MIN, 鋼捲內徑: >> 508, 鋼捲下限重: >> 3, 鋼捲上限重: >> 4.5, 壓花條件碼: >> -, 表面花紋: >> R, 綠色識別碼: >> -, 印刷輥號: >> -, 產品代碼: >> PPGL, 皮膜碼: >> -, 單位別: >> I, 油品種類: >> Z, 塗油量: >> Z, 包裝代碼: >> E0 , 保護膜碼: >> -, 客戶試片取樣型式: >> -, 調質碼: >> S, 套筒碼: >> P , 規格: >> A792SSGR80, 製造標準: >> ASTM, 表面處理劑種類: >> Z, 表面處理劑塗佈量: >> Z, 伸長率測試: >> N, 硬度測試碼: >> N, 抗拉強度測試: >> N, 降伏強度測試: >> N, 厚度變異: >> 0, 訂單正面顏色(五碼): >> SYS4X, 正面漆膜厚: >> 25, 正面漆塗漆型式幾塗幾烤: >> 2, 修邊碼: >> Y, 重量碼: >> AW, 鋼捲捲向: >> O, 鍍層碼: >> AZ50, | *:
PPGL | 2506EFE030/001 |  | 1. 製造標準為MS、ASTM或銷新加坡之訂單，若無技術指定優先用料，請優先使用國內料，勿使用ANFEN (OFP00406)-{.不符.} | 1. 製造標準為MS、ASTM或銷新加坡之訂單，若無技術指定優先用料，請優先使用國內料，勿使用ANFEN (OFP00406)-{.不符.} 2. ※超耐候一系列用途要確認是否有英制公差需求，有英制公差需求時選配碼用ON027※ (OFP00680)-{.不符.} 3. 此經銷商有簽訂1/2厚度公差保證(無厚度變異),請調整冷軋與鍍鋅厚度公差管制範圍. 保證 ASTM 厚度公差 (OFP00180)-{.不符.} | 訂單:2506EFE030/001 CPL <生產備註> 事項如下 . 除HGI/ HGL 訂單邊緣不噴油. 其餘皆側緣噴油 (RMK00285) . 【美加訂單生產注意事項-CPL】1.客戶美加地區訂單實施修邊刀最大使用顆數上限(20顆) (RMK00717) . 【美加訂單生產注意事項-CPL】2.排程備註:注意修邊品質與毛邊 (RMK00717) . 【美加訂單生產注意事項-CPL】3.去毛邊輥的管制：兩側壓力均設定1.0 kg/cm2 (RMK00717) | 訂單:2506EFE030/001 CR1 <生產備註> 事項如下 . 【美加訂單生產注意事項-CR】1.兩側各加開一個spot cooling增加冷卻效果。 (RMK00717) . 【美加訂單生產注意事項-CR】2.發生毛邊時，請降速生產減輕毛邊程度，暫留討論後再處置。 (RMK00717) | 訂單:2506EFE030/001 CR2 <生產備註> 事項如下 . 【美加訂單生產注意事項-CR】1.兩側各加開一個spot cooling增加冷卻效果。 (RMK00717) . 【美加訂單生產注意事項-CR】2.發生毛邊時，請降速生產減輕毛邊程度，暫留討論後再處置。 (RMK00717) | 訂單:2506EFE030/001 CG1 <生產備註> 事項如下 . 鍍鋅表面不可有鋅痕、壓痕、凹陷、及刮傷 、應變痕等。 (RMK00054) . 鍍層 AZ150 (含) 以上 , 鋅花等級 C~E 目標D，避免鋅花晶界明顯後續造成烤漆點狀未塗漆。 (RMK00565) . 【美加訂單生產注意事項-CG1】副操確認完回控制室後，於生產排程鋼號旁簽名紀錄，以利後續追查(該排程生產完，排程單將保留)。 (RMK00717) . 【美加訂單生產注意事項-CG1】中央段副操每顆銲道出Pot時觀察銲道同時，確認Beaver Tail與鋼板接觸之Guide Roll羊毛氈狀況，並適時添加潤滑油(避免乾掉)。 (RMK00717) | 訂單:2506EFE030/001 CG2 <生產備註> 事項如下 . 鍍鋅表面不可有鋅痕、壓痕、凹陷、及刮傷 、應變痕等。 (RMK00054) . 鍍層 AZ150 (含) 以上 , 鋅花等級 C~E 目標D，避免鋅花晶界明顯後續造成烤漆點狀未塗漆。 (RMK00565) . 【美加訂單生產注意事項-CG2】1.使用SUB-NOZZLE (RMK00717) | 訂單:2506EFE030/001 CC1 <生產備註> 事項如下 . 正面面漆(20U)及正面總膜厚(25U)要求管制90%以上之膜厚,未達標準降級. (RMK00054) . 若背面面漆(20U)及背面總膜厚(25U)時要求管制90%以上之膜厚,未達標準降級 (RMK00054) . 面漆=18U(90%)~請購基準22U(110%),標準板總膜厚=5+20U(100%面漆). (RMK00054) . 30CM*全寬*留1塊給LAB及1塊給塗料商, (RMK00054) . 【美加訂單生產注意事項-CCP】1.請烤漆入口依照正背面漆鋼捲投向規定進行鋼捲投入。 (RMK00717) . 【美加訂單生產注意事項-CCP】2.烤漆入口依照鋼捲投向規定進行鋼捲投入。(CR1/CG1 CR2/CG2-->正向入料。CR1/CG2 CR2/CG1-->反向入料) (RMK00717) . 【美加訂單生產注意事項-CCP】3.此訂單背面漆一律採Nature塗裝，塗裝黏度設定40秒以上 (RMK00717) | 訂單:2506EFE030/001 CC2 <生產備註> 事項如下 . 正面面漆(20U)及正面總膜厚(25U)要求管制90%以上之膜厚,未達標準降級. (RMK00054) . 若背面面漆(20U)及背面總膜厚(25U)時要求管制90%以上之膜厚,未達標準降級 (RMK00054) . 面漆=18U(90%)~請購基準22U(110%),標準板總膜厚=5+20U(100%面漆). (RMK00054) . 30CM*全寬*留1塊給LAB及1塊給塗料商, (RMK00054) . 【美加訂單生產注意事項-CCP】1.請烤漆入口依照正背面漆鋼捲投向規定進行鋼捲投入。 (RMK00717) . 【美加訂單生產注意事項-CCP】2.烤漆入口依照鋼捲投向規定進行鋼捲投入。(CR1/CG1 CR2/CG2-->正向入料。CR1/CG2 CR2/CG1-->反向入料) (RMK00717) . 【美加訂單生產注意事項-CCP】3.此訂單背面漆一律採Nature塗裝，塗裝黏度設定40秒以上 (RMK00717) | 訂單:2506EFE030/001 RCL 無 <生產備註> 事項 | 訂單:2506EFE030/001 CCPK 無 <生產備註> 事項 | 訂單:2506EFE030/001 CGQC <品檢備註> 事項如下 . 鍍層 AZ150 (含) 以上 , 鋅花等級 C~E 目標D，避免鋅花晶界明顯後續造成烤漆點狀未塗漆。 (RMK00565) | 訂單:2506EFE030/001 CCQC 無 <品檢備註> 事項 | 訂單:2506EFE030/001 TOL 無 <生產備註> 事項 |  | 訂單 2506EFE030/001 修改記錄如下: 20250423 15:27:31 (25010) 退火碼: >> H2, 用途碼: >> COG007, 背面標示: >> S000, 訂單背面顏色(五碼): >> BW38Y, 背面漆膜厚: >> 12.5, 背面漆塗漆型式幾塗幾烤: >> 2, 鉻酸鹽: >> Z, 訂單厚度: >> 0.0185, 訂單重: >> 40, 重量容許率(下限): >> 20, 重量容許率(上限): >> 20, 訂單寬度: >> 43, 鍍製方式: >> AC, 鋼捲內徑: >> 508, 鋼捲下限重: >> 3, 鋼捲上限重: >> 4, 壓花條件碼: >> -, 表面花紋: >> R, 綠色識別碼: >> -, 印刷輥號: >> -, 產品代碼: >> PPGL, 皮膜碼: >> -, 單位別: >> I, 油品種類: >> Z, 塗油量: >> Z, 包裝代碼: >> P7 , 保護膜碼: >> -, 客戶試片取樣型式: >> -, 調質碼: >> S, 套筒碼: >> P , 規格: >> A792SSGR80, 製造標準: >> ASTM, 表面處理劑種類: >> Z, 表面處理劑塗佈量: >> Z, 伸長率測試: >> N, 硬度測試碼: >> N, 抗拉強度測試: >> N, 降伏強度測試: >> N, 厚度變異: >> 0, 訂單正面顏色(五碼): >> SYG30, 正面漆膜厚: >> 25, 正面漆塗漆型式幾塗幾烤: >> 2, 修邊碼: >> Y, 重量碼: >> AW, 鋼捲捲向: >> O, 鍍層碼: >> AZ50, 20250506 09:36:55 (25010) 鋼捲上限重: 4 >> 4.5, 20250506 09:37:19 (25010) 用途碼: COG007 >> COG003, | F:保證1/2 ASTM 厚度公差 | [訂單訊息通知] 2025/05/07 上午 11:50:02 *** (龔裕隆 >> 通知 >> DongZe Wu) 訊息 : 前單鍍製方式為MIN，此單為AC，請確認之。
PPGL | 2506EFE030/002 |  | 1. 製造標準為MS、ASTM或銷新加坡之訂單，若無技術指定優先用料，請優先使用國內料，勿使用ANFEN (OFP00406)-{.不符.} | 1. 製造標準為MS、ASTM或銷新加坡之訂單，若無技術指定優先用料，請優先使用國內料，勿使用ANFEN (OFP00406)-{.不符.} 2. ※超耐候一系列用途要確認是否有英制公差需求，有英制公差需求時選配碼用ON027※ (OFP00680)-{.不符.} 3. 此經銷商有簽訂1/2厚度公差保證(無厚度變異),請調整冷軋與鍍鋅厚度公差管制範圍. 保證 ASTM 厚度公差 (OFP00180)-{.不符.} | 訂單:2506EFE030/002 CPL <生產備註> 事項如下 . 除HGI/ HGL 訂單邊緣不噴油. 其餘皆側緣噴油 (RMK00285) . 【美加訂單生產注意事項-CPL】1.客戶美加地區訂單實施修邊刀最大使用顆數上限(20顆) (RMK00717) . 【美加訂單生產注意事項-CPL】2.排程備註:注意修邊品質與毛邊 (RMK00717) . 【美加訂單生產注意事項-CPL】3.去毛邊輥的管制：兩側壓力均設定1.0 kg/cm2 (RMK00717) | 訂單:2506EFE030/002 CR1 <生產備註> 事項如下 . 【美加訂單生產注意事項-CR】1.兩側各加開一個spot cooling增加冷卻效果。 (RMK00717) . 【美加訂單生產注意事項-CR】2.發生毛邊時，請降速生產減輕毛邊程度，暫留討論後再處置。 (RMK00717) | 訂單:2506EFE030/002 CR2 <生產備註> 事項如下 . 【美加訂單生產注意事項-CR】1.兩側各加開一個spot cooling增加冷卻效果。 (RMK00717) . 【美加訂單生產注意事項-CR】2.發生毛邊時，請降速生產減輕毛邊程度，暫留討論後再處置。 (RMK00717) | 訂單:2506EFE030/002 CG1 <生產備註> 事項如下 . 鍍鋅表面不可有鋅痕、壓痕、凹陷、及刮傷 、應變痕等。 (RMK00054) . 鍍層 AZ150 (含) 以上 , 鋅花等級 C~E 目標D，避免鋅花晶界明顯後續造成烤漆點狀未塗漆。 (RMK00565) . 【美加訂單生產注意事項-CG1】副操確認完回控制室後，於生產排程鋼號旁簽名紀錄，以利後續追查(該排程生產完，排程單將保留)。 (RMK00717) . 【美加訂單生產注意事項-CG1】中央段副操每顆銲道出Pot時觀察銲道同時，確認Beaver Tail與鋼板接觸之Guide Roll羊毛氈狀況，並適時添加潤滑油(避免乾掉)。 (RMK00717) | 訂單:2506EFE030/002 CG2 <生產備註> 事項如下 . 鍍鋅表面不可有鋅痕、壓痕、凹陷、及刮傷 、應變痕等。 (RMK00054) . 鍍層 AZ150 (含) 以上 , 鋅花等級 C~E 目標D，避免鋅花晶界明顯後續造成烤漆點狀未塗漆。 (RMK00565) . 【美加訂單生產注意事項-CG2】1.使用SUB-NOZZLE (RMK00717) | 訂單:2506EFE030/002 CC1 <生產備註> 事項如下 . 正面面漆(20U)及正面總膜厚(25U)要求管制90%以上之膜厚,未達標準降級. (RMK00054) . 若背面面漆(20U)及背面總膜厚(25U)時要求管制90%以上之膜厚,未達標準降級 (RMK00054) . 面漆=18U(90%)~請購基準22U(110%),標準板總膜厚=5+20U(100%面漆). (RMK00054) . 30CM*全寬*留1塊給LAB及1塊給塗料商, (RMK00054) . 【美加訂單生產注意事項-CCP】1.請烤漆入口依照正背面漆鋼捲投向規定進行鋼捲投入。 (RMK00717) . 【美加訂單生產注意事項-CCP】2.烤漆入口依照鋼捲投向規定進行鋼捲投入。(CR1/CG1 CR2/CG2-->正向入料。CR1/CG2 CR2/CG1-->反向入料) (RMK00717) . 【美加訂單生產注意事項-CCP】3.此訂單背面漆一律採Nature塗裝，塗裝黏度設定40秒以上 (RMK00717) | 訂單:2506EFE030/002 CC2 <生產備註> 事項如下 . 正面面漆(20U)及正面總膜厚(25U)要求管制90%以上之膜厚,未達標準降級. (RMK00054) . 若背面面漆(20U)及背面總膜厚(25U)時要求管制90%以上之膜厚,未達標準降級 (RMK00054) . 面漆=18U(90%)~請購基準22U(110%),標準板總膜厚=5+20U(100%面漆). (RMK00054) . 30CM*全寬*留1塊給LAB及1塊給塗料商, (RMK00054) . 【美加訂單生產注意事項-CCP】1.請烤漆入口依照正背面漆鋼捲投向規定進行鋼捲投入。 (RMK00717) . 【美加訂單生產注意事項-CCP】2.烤漆入口依照鋼捲投向規定進行鋼捲投入。(CR1/CG1 CR2/CG2-->正向入料。CR1/CG2 CR2/CG1-->反向入料) (RMK00717) . 【美加訂單生產注意事項-CCP】3.此訂單背面漆一律採Nature塗裝，塗裝黏度設定40秒以上 (RMK00717) | 訂單:2506EFE030/002 RCL 無 <生產備註> 事項 | 訂單:2506EFE030/002 CCPK 無 <生產備註> 事項 | 訂單:2506EFE030/002 CGQC <品檢備註> 事項如下 . 鍍層 AZ150 (含) 以上 , 鋅花等級 C~E 目標D，避免鋅花晶界明顯後續造成烤漆點狀未塗漆。 (RMK00565) | 訂單:2506EFE030/002 CCQC 無 <品檢備註> 事項 | 訂單:2506EFE030/002 TOL 無 <生產備註> 事項 |  | 訂單 2506EFE030/002 修改記錄如下: 20250423 15:28:57 (25010) 退火碼: >> H2, 用途碼: >> COG003, 背面標示: >> S000, 訂單背面顏色(五碼): >> BW38Y, 背面漆膜厚: >> 12.5, 背面漆塗漆型式幾塗幾烤: >> 2, 鉻酸鹽: >> Z, 訂單厚度: >> 0.0185, 訂單重: >> 40, 重量容許率(下限): >> 20, 重量容許率(上限): >> 20, 訂單寬度: >> 43, 鍍製方式: >> AC, 鋼捲內徑: >> 508, 鋼捲下限重: >> 3, 鋼捲上限重: >> 4.5, 壓花條件碼: >> -, 表面花紋: >> R, 綠色識別碼: >> -, 印刷輥號: >> -, 產品代碼: >> PPGL, 皮膜碼: >> -, 單位別: >> I, 油品種類: >> Z, 塗油量: >> Z, 包裝代碼: >> P7 , 保護膜碼: >> -, 客戶試片取樣型式: >> -, 調質碼: >> S, 套筒碼: >> P , 規格: >> A792SSGR80, 製造標準: >> ASTM, 表面處理劑種類: >> Z, 表面處理劑塗佈量: >> Z, 伸長率測試: >> N, 硬度測試碼: >> N, 抗拉強度測試: >> N, 降伏強度測試: >> N, 厚度變異: >> 0, 訂單正面顏色(五碼): >> SBH78, 正面漆膜厚: >> 25, 正面漆塗漆型式幾塗幾烤: >> 2, 修邊碼: >> Y, 重量碼: >> AW, 鋼捲捲向: >> O, 鍍層碼: >> AZ50, 20250423 16:11:32 (25010) 鋼捲上限重: 4.5 >> 4, 20250506 09:37:36 (25010) 鋼捲上限重: 4 >> 4.5, | F:保證1/2 ASTM 厚度公差
PPGL | 2506EFE030/003 |  | 1. 製造標準為MS、ASTM或銷新加坡之訂單，若無技術指定優先用料，請優先使用國內料，勿使用ANFEN (OFP00406)-{.不符.} | 1. 製造標準為MS、ASTM或銷新加坡之訂單，若無技術指定優先用料，請優先使用國內料，勿使用ANFEN (OFP00406)-{.不符.} 2. ※超耐候一系列用途要確認是否有英制公差需求，有英制公差需求時選配碼用ON027※ (OFP00680)-{.不符.} 3. 此經銷商有簽訂1/2厚度公差保證(無厚度變異),請調整冷軋與鍍鋅厚度公差管制範圍. 保證 ASTM 厚度公差 (OFP00180)-{.不符.} | 訂單:2506EFE030/003 CPL <生產備註> 事項如下 . 除HGI/ HGL 訂單邊緣不噴油. 其餘皆側緣噴油 (RMK00285) . 【美加訂單生產注意事項-CPL】1.客戶美加地區訂單實施修邊刀最大使用顆數上限(20顆) (RMK00717) . 【美加訂單生產注意事項-CPL】2.排程備註:注意修邊品質與毛邊 (RMK00717) . 【美加訂單生產注意事項-CPL】3.去毛邊輥的管制：兩側壓力均設定1.0 kg/cm2 (RMK00717) | 訂單:2506EFE030/003 CR1 <生產備註> 事項如下 . 【美加訂單生產注意事項-CR】1.兩側各加開一個spot cooling增加冷卻效果。 (RMK00717) . 【美加訂單生產注意事項-CR】2.發生毛邊時，請降速生產減輕毛邊程度，暫留討論後再處置。 (RMK00717) | 訂單:2506EFE030/003 CR2 <生產備註> 事項如下 . 【美加訂單生產注意事項-CR】1.兩側各加開一個spot cooling增加冷卻效果。 (RMK00717) . 【美加訂單生產注意事項-CR】2.發生毛邊時，請降速生產減輕毛邊程度，暫留討論後再處置。 (RMK00717) | 訂單:2506EFE030/003 CG1 <生產備註> 事項如下 . 鍍鋅表面不可有鋅痕、壓痕、凹陷、及刮傷 、應變痕等。 (RMK00054) . 鍍層 AZ150 (含) 以上 , 鋅花等級 C~E 目標D，避免鋅花晶界明顯後續造成烤漆點狀未塗漆。 (RMK00565) . 【美加訂單生產注意事項-CG1】副操確認完回控制室後，於生產排程鋼號旁簽名紀錄，以利後續追查(該排程生產完，排程單將保留)。 (RMK00717) . 【美加訂單生產注意事項-CG1】中央段副操每顆銲道出Pot時觀察銲道同時，確認Beaver Tail與鋼板接觸之Guide Roll羊毛氈狀況，並適時添加潤滑油(避免乾掉)。 (RMK00717) | 訂單:2506EFE030/003 CG2 <生產備註> 事項如下 . 鍍鋅表面不可有鋅痕、壓痕、凹陷、及刮傷 、應變痕等。 (RMK00054) . 鍍層 AZ150 (含) 以上 , 鋅花等級 C~E 目標D，避免鋅花晶界明顯後續造成烤漆點狀未塗漆。 (RMK00565) . 【美加訂單生產注意事項-CG2】1.使用SUB-NOZZLE (RMK00717) | 訂單:2506EFE030/003 CC1 <生產備註> 事項如下 . 正面面漆(20U)及正面總膜厚(25U)要求管制90%以上之膜厚,未達標準降級. (RMK00054) . 若背面面漆(20U)及背面總膜厚(25U)時要求管制90%以上之膜厚,未達標準降級 (RMK00054) . 面漆=18U(90%)~請購基準22U(110%),標準板總膜厚=5+20U(100%面漆). (RMK00054) . 30CM*全寬*留1塊給LAB及1塊給塗料商, (RMK00054) . 【美加訂單生產注意事項-CCP】1.請烤漆入口依照正背面漆鋼捲投向規定進行鋼捲投入。 (RMK00717) . 【美加訂單生產注意事項-CCP】2.烤漆入口依照鋼捲投向規定進行鋼捲投入。(CR1/CG1 CR2/CG2-->正向入料。CR1/CG2 CR2/CG1-->反向入料) (RMK00717) . 【美加訂單生產注意事項-CCP】3.此訂單背面漆一律採Nature塗裝，塗裝黏度設定40秒以上 (RMK00717) | 訂單:2506EFE030/003 CC2 <生產備註> 事項如下 . 正面面漆(20U)及正面總膜厚(25U)要求管制90%以上之膜厚,未達標準降級. (RMK00054) . 若背面面漆(20U)及背面總膜厚(25U)時要求管制90%以上之膜厚,未達標準降級 (RMK00054) . 面漆=18U(90%)~請購基準22U(110%),標準板總膜厚=5+20U(100%面漆). (RMK00054) . 30CM*全寬*留1塊給LAB及1塊給塗料商, (RMK00054) . 【美加訂單生產注意事項-CCP】1.請烤漆入口依照正背面漆鋼捲投向規定進行鋼捲投入。 (RMK00717) . 【美加訂單生產注意事項-CCP】2.烤漆入口依照鋼捲投向規定進行鋼捲投入。(CR1/CG1 CR2/CG2-->正向入料。CR1/CG2 CR2/CG1-->反向入料) (RMK00717) . 【美加訂單生產注意事項-CCP】3.此訂單背面漆一律採Nature塗裝，塗裝黏度設定40秒以上 (RMK00717) | 訂單:2506EFE030/003 RCL 無 <生產備註> 事項 | 訂單:2506EFE030/003 CCPK 無 <生產備註> 事項 | 訂單:2506EFE030/003 CGQC <品檢備註> 事項如下 . 鍍層 AZ150 (含) 以上 , 鋅花等級 C~E 目標D，避免鋅花晶界明顯後續造成烤漆點狀未塗漆。 (RMK00565) | 訂單:2506EFE030/003 CCQC 無 <品檢備註> 事項 | 訂單:2506EFE030/003 TOL 無 <生產備註> 事項 |  | 訂單 2506EFE030/003 修改記錄如下: 20250506 09:38:08 (25010) 退火碼: >> H2, 用途碼: >> COG003, 背面標示: >> S000, 訂單背面顏色(五碼): >> BW38Y, 背面漆膜厚: >> 12.5, 背面漆塗漆型式幾塗幾烤: >> 2, 鉻酸鹽: >> Z, 訂單厚度: >> 0.0185, 訂單重: >> 40, 重量容許率(下限): >> 20, 重量容許率(上限): >> 20, 訂單寬度: >> 43, 鍍製方式: >> AC, 鋼捲內徑: >> 508, 鋼捲下限重: >> 3, 鋼捲上限重: >> 4.5, 壓花條件碼: >> -, 表面花紋: >> R, 綠色識別碼: >> -, 印刷輥號: >> -, 產品代碼: >> PPGL, 皮膜碼: >> -, 單位別: >> I, 油品種類: >> Z, 塗油量: >> Z, 包裝代碼: >> P7 , 保護膜碼: >> -, 客戶試片取樣型式: >> -, 調質碼: >> S, 套筒碼: >> P , 規格: >> A792SSGR80, 製造標準: >> ASTM, 表面處理劑種類: >> Z, 表面處理劑塗佈量: >> Z, 伸長率測試: >> N, 硬度測試碼: >> N, 抗拉強度測試: >> N, 降伏強度測試: >> N, 厚度變異: >> 0, 訂單正面顏色(五碼): >> SBW77, 正面漆膜厚: >> 25, 正面漆塗漆型式幾塗幾烤: >> 2, 修邊碼: >> Y, 重量碼: >> AW, 鋼捲捲向: >> O, 鍍層碼: >> AZ50, | F:保證1/2 ASTM 厚度公差
PPGL | 2506EFE039/001 |  | 1. 製造標準為MS、ASTM或銷新加坡之訂單，若無技術指定優先用料，請優先使用國內料，勿使用ANFEN (OFP00406)-{.不符.} | 1. 製造標準為MS、ASTM或銷新加坡之訂單，若無技術指定優先用料，請優先使用國內料，勿使用ANFEN (OFP00406)-{.不符.} 2. 【提醒】！本單為直立式包裝，嚴禁鍍鋅或烤漆後以STAGGER捲取 (OFP00451)-{.不符.} 3. ※超耐候一系列用途要確認是否有英制公差需求，有英制公差需求時選配碼用ON027※ (OFP00680)-{.不符.} 4. 此經銷商有簽訂1/2厚度公差保證(無厚度變異),請調整冷軋與鍍鋅厚度公差管制範圍. 保證 ASTM 厚度公差 (OFP00180)-{.不符.} | 訂單:2506EFE039/001 CPL <生產備註> 事項如下 . 除HGI/ HGL 訂單邊緣不噴油. 其餘皆側緣噴油 (RMK00285) . 【美加訂單生產注意事項-CPL】1.客戶美加地區訂單實施修邊刀最大使用顆數上限(20顆) (RMK00717) . 【美加訂單生產注意事項-CPL】2.排程備註:注意修邊品質與毛邊 (RMK00717) . 【美加訂單生產注意事項-CPL】3.去毛邊輥的管制：兩側壓力均設定1.0 kg/cm2 (RMK00717) | 訂單:2506EFE039/001 CR1 <生產備註> 事項如下 . 此經銷商保證平均厚度在1/2厚度公差內，厚度量測NG時，如單位長度符合範圍，請放行 (RMK00402) . 【美加訂單生產注意事項-CR】1.兩側各加開一個spot cooling增加冷卻效果。 (RMK00717) . 【美加訂單生產注意事項-CR】2.發生毛邊時，請降速生產減輕毛邊程度，暫留討論後再處置。 (RMK00717) | 訂單:2506EFE039/001 CR2 <生產備註> 事項如下 . 此經銷商保證平均厚度在1/2厚度公差內，厚度量測NG時，如單位長度符合範圍，請放行 (RMK00402) . 【美加訂單生產注意事項-CR】1.兩側各加開一個spot cooling增加冷卻效果。 (RMK00717) . 【美加訂單生產注意事項-CR】2.發生毛邊時，請降速生產減輕毛邊程度，暫留討論後再處置。 (RMK00717) | 訂單:2506EFE039/001 CG1 <生產備註> 事項如下 . 鍍鋅表面不可有鋅痕、壓痕、凹陷、及刮傷 、應變痕等。 (RMK00054) . 此經銷商保證平均厚度在1/2厚度公差內，厚度量測NG時，如單位長度符合範圍，請放行 (RMK00402) . 鍍層 AZ150 (含) 以上 , 鋅花等級 C~E 目標D，避免鋅花晶界明顯後續造成烤漆點狀未塗漆。 (RMK00565) . 【美加訂單生產注意事項-CG1】副操確認完回控制室後，於生產排程鋼號旁簽名紀錄，以利後續追查(該排程生產完，排程單將保留)。 (RMK00717) . 【美加訂單生產注意事項-CG1】中央段副操每顆銲道出Pot時觀察銲道同時，確認Beaver Tail與鋼板接觸之Guide Roll羊毛氈狀況，並適時添加潤滑油(避免乾掉)。 (RMK00717) | 訂單:2506EFE039/001 CG2 <生產備註> 事項如下 . 鍍鋅表面不可有鋅痕、壓痕、凹陷、及刮傷 、應變痕等。 (RMK00054) . 此經銷商保證平均厚度在1/2厚度公差內，厚度量測NG時，如單位長度符合範圍，請放行 (RMK00402) . 鍍層 AZ150 (含) 以上 , 鋅花等級 C~E 目標D，避免鋅花晶界明顯後續造成烤漆點狀未塗漆。 (RMK00565) . 【美加訂單生產注意事項-CG2】1.使用SUB-NOZZLE (RMK00717) | 訂單:2506EFE039/001 CC1 <生產備註> 事項如下 . 正面面漆(20U)及正面總膜厚(25U)要求管制90%以上之膜厚,未達標準降級. (RMK00054) . 若背面面漆(20U)及背面總膜厚(25U)時要求管制90%以上之膜厚,未達標準降級 (RMK00054) . 面漆=18U(90%)~請購基準22U(110%),標準板總膜厚=5+20U(100%面漆). (RMK00054) . 30CM*全寬*留1塊給LAB及1塊給塗料商, (RMK00054) . 此經銷商保證平均厚度在1/2厚度公差內，厚度量測NG時，如單位長度符合範圍，請放行 (RMK00402) . 【捲取】注意！本單為直立式包裝。禁用STAGGER捲取送包裝！送RCL重處理例外。 (RMK00512) . 【美加訂單生產注意事項-CCP】1.請烤漆入口依照正背面漆鋼捲投向規定進行鋼捲投入。 (RMK00717) . 【美加訂單生產注意事項-CCP】2.烤漆入口依照鋼捲投向規定進行鋼捲投入。(CR1/CG1 CR2/CG2-->正向入料。CR1/CG2 CR2/CG1-->反向入料) (RMK00717) . 【美加訂單生產注意事項-CCP】3.此訂單背面漆一律採Nature塗裝，塗裝黏度設定40秒以上 (RMK00717) | 訂單:2506EFE039/001 CC2 <生產備註> 事項如下 . 正面面漆(20U)及正面總膜厚(25U)要求管制90%以上之膜厚,未達標準降級. (RMK00054) . 若背面面漆(20U)及背面總膜厚(25U)時要求管制90%以上之膜厚,未達標準降級 (RMK00054) . 面漆=18U(90%)~請購基準22U(110%),標準板總膜厚=5+20U(100%面漆). (RMK00054) . 30CM*全寬*留1塊給LAB及1塊給塗料商, (RMK00054) . 此經銷商保證平均厚度在1/2厚度公差內，厚度量測NG時，如單位長度符合範圍，請放行 (RMK00402) . 【捲取】注意！本單為直立式包裝。禁用STAGGER捲取送包裝！送RCL重處理例外。 (RMK00512) . 【美加訂單生產注意事項-CCP】1.請烤漆入口依照正背面漆鋼捲投向規定進行鋼捲投入。 (RMK00717) . 【美加訂單生產注意事項-CCP】2.烤漆入口依照鋼捲投向規定進行鋼捲投入。(CR1/CG1 CR2/CG2-->正向入料。CR1/CG2 CR2/CG1-->反向入料) (RMK00717) . 【美加訂單生產注意事項-CCP】3.此訂單背面漆一律採Nature塗裝，塗裝黏度設定40秒以上 (RMK00717) | 訂單:2506EFE039/001 RCL <生產備註> 事項如下 . 【捲取】注意！本單為直立式包裝。禁用STAGGER捲取送包裝！送RCL重處理例外。 (RMK00512) | 訂單:2506EFE039/001 CCPK 無 <生產備註> 事項 | 訂單:2506EFE039/001 CGQC <品檢備註> 事項如下 . 鍍層 AZ150 (含) 以上 , 鋅花等級 C~E 目標D，避免鋅花晶界明顯後續造成烤漆點狀未塗漆。 (RMK00565) | 訂單:2506EFE039/001 CCQC <品檢備註> 事項如下 . 【捲取】注意！本單為直立式包裝。禁用STAGGER捲取送包裝！送RCL重處理例外。 (RMK00512) | 訂單:2506EFE039/001 TOL 無 <生產備註> 事項 |  | 訂單 2506EFE039/001 修改記錄如下: 20250505 16:04:39 (25008) 退火碼: >> H2, 用途碼: >> COG003, 背面標示: >> S000, 訂單背面顏色(五碼): >> BW4CY, 背面漆膜厚: >> 12.5, 背面漆塗漆型式幾塗幾烤: >> 2, 鉻酸鹽: >> Z, 訂單厚度: >> 0.015, 訂單重: >> 20, 重量容許率(下限): >> 10, 重量容許率(上限): >> 10, 訂單寬度: >> 40.875, 鍍製方式: >> AC, 鋼捲內徑: >> 508, 鋼捲下限重: >> 2.73, 鋼捲上限重: >> 4.54, 壓花條件碼: >> -, 表面花紋: >> R, 綠色識別碼: >> -, 印刷輥號: >> -, 產品代碼: >> PPGL, 皮膜碼: >> -, 單位別: >> I, 油品種類: >> Z, 塗油量: >> Z, 包裝代碼: >> E0 , 保護膜碼: >> -, 客戶試片取樣型式: >> -, 調質碼: >> S, 套筒碼: >> P , 規格: >> A792SSGR80, 製造標準: >> ASTM, 表面處理劑種類: >> Z, 表面處理劑塗佈量: >> Z, 伸長率測試: >> N, 硬度測試碼: >> N, 抗拉強度測試: >> N, 降伏強度測試: >> N, 訂單正面顏色(五碼): >> SBS5V, 正面漆膜厚: >> 25, 正面漆塗漆型式幾塗幾烤: >> 2, 修邊碼: >> Y, 重量碼: >> AW, 鋼捲捲向: >> I, 鍍層碼: >> AZ50, | F:保證1/2 ASTM 厚度公差 | [訂單訊息通知] 2025/05/09 07:34:35 AM 訂單訊息通知 (秦大維 >> 通知 >> Hebe Liu) 訂單訊息 : 本客戶有簽"1/2 ASTM 公差"所以 AIM厚度偏薄沒意義。而且什麼是 AIM？我看很多人不知道。所以別將客戶訊息直接COPY
PPGL | 2506EFE039/002 |  | 1. 製造標準為MS、ASTM或銷新加坡之訂單，若無技術指定優先用料，請優先使用國內料，勿使用ANFEN (OFP00406)-{.不符.} | 1. 製造標準為MS、ASTM或銷新加坡之訂單，若無技術指定優先用料，請優先使用國內料，勿使用ANFEN (OFP00406)-{.不符.} 2. 【提醒】！本單為直立式包裝，嚴禁鍍鋅或烤漆後以STAGGER捲取 (OFP00451)-{.不符.} 3. ※超耐候一系列用途要確認是否有英制公差需求，有英制公差需求時選配碼用ON027※ (OFP00680)-{.不符.} 4. 此經銷商有簽訂1/2厚度公差保證(無厚度變異),請調整冷軋與鍍鋅厚度公差管制範圍. 保證 ASTM 厚度公差 (OFP00180)-{.不符.} | 訂單:2506EFE039/002 CPL <生產備註> 事項如下 . 除HGI/ HGL 訂單邊緣不噴油. 其餘皆側緣噴油 (RMK00285) . 【美加訂單生產注意事項-CPL】1.客戶美加地區訂單實施修邊刀最大使用顆數上限(20顆) (RMK00717) . 【美加訂單生產注意事項-CPL】2.排程備註:注意修邊品質與毛邊 (RMK00717) . 【美加訂單生產注意事項-CPL】3.去毛邊輥的管制：兩側壓力均設定1.0 kg/cm2 (RMK00717) | 訂單:2506EFE039/002 CR1 <生產備註> 事項如下 . 此經銷商保證平均厚度在1/2厚度公差內，厚度量測NG時，如單位長度符合範圍，請放行 (RMK00402) . 【美加訂單生產注意事項-CR】1.兩側各加開一個spot cooling增加冷卻效果。 (RMK00717) . 【美加訂單生產注意事項-CR】2.發生毛邊時，請降速生產減輕毛邊程度，暫留討論後再處置。 (RMK00717) | 訂單:2506EFE039/002 CR2 <生產備註> 事項如下 . 此經銷商保證平均厚度在1/2厚度公差內，厚度量測NG時，如單位長度符合範圍，請放行 (RMK00402) . 【美加訂單生產注意事項-CR】1.兩側各加開一個spot cooling增加冷卻效果。 (RMK00717) . 【美加訂單生產注意事項-CR】2.發生毛邊時，請降速生產減輕毛邊程度，暫留討論後再處置。 (RMK00717) | 訂單:2506EFE039/002 CG1 <生產備註> 事項如下 . 鍍鋅表面不可有鋅痕、壓痕、凹陷、及刮傷 、應變痕等。 (RMK00054) . 此經銷商保證平均厚度在1/2厚度公差內，厚度量測NG時，如單位長度符合範圍，請放行 (RMK00402) . 鍍層 AZ150 (含) 以上 , 鋅花等級 C~E 目標D，避免鋅花晶界明顯後續造成烤漆點狀未塗漆。 (RMK00565) . 【美加訂單生產注意事項-CG1】副操確認完回控制室後，於生產排程鋼號旁簽名紀錄，以利後續追查(該排程生產完，排程單將保留)。 (RMK00717) . 【美加訂單生產注意事項-CG1】中央段副操每顆銲道出Pot時觀察銲道同時，確認Beaver Tail與鋼板接觸之Guide Roll羊毛氈狀況，並適時添加潤滑油(避免乾掉)。 (RMK00717) | 訂單:2506EFE039/002 CG2 <生產備註> 事項如下 . 鍍鋅表面不可有鋅痕、壓痕、凹陷、及刮傷 、應變痕等。 (RMK00054) . 此經銷商保證平均厚度在1/2厚度公差內，厚度量測NG時，如單位長度符合範圍，請放行 (RMK00402) . 鍍層 AZ150 (含) 以上 , 鋅花等級 C~E 目標D，避免鋅花晶界明顯後續造成烤漆點狀未塗漆。 (RMK00565) . 【美加訂單生產注意事項-CG2】1.使用SUB-NOZZLE (RMK00717) | 訂單:2506EFE039/002 CC1 <生產備註> 事項如下 . 正面面漆(20U)及正面總膜厚(25U)要求管制90%以上之膜厚,未達標準降級. (RMK00054) . 若背面面漆(20U)及背面總膜厚(25U)時要求管制90%以上之膜厚,未達標準降級 (RMK00054) . 面漆=18U(90%)~請購基準22U(110%),標準板總膜厚=5+20U(100%面漆). (RMK00054) . 30CM*全寬*留1塊給LAB及1塊給塗料商, (RMK00054) . 此經銷商保證平均厚度在1/2厚度公差內，厚度量測NG時，如單位長度符合範圍，請放行 (RMK00402) . 【捲取】注意！本單為直立式包裝。禁用STAGGER捲取送包裝！送RCL重處理例外。 (RMK00512) . 【美加訂單生產注意事項-CCP】1.請烤漆入口依照正背面漆鋼捲投向規定進行鋼捲投入。 (RMK00717) . 【美加訂單生產注意事項-CCP】2.烤漆入口依照鋼捲投向規定進行鋼捲投入。(CR1/CG1 CR2/CG2-->正向入料。CR1/CG2 CR2/CG1-->反向入料) (RMK00717) . 【美加訂單生產注意事項-CCP】3.此訂單背面漆一律採Nature塗裝，塗裝黏度設定40秒以上 (RMK00717) | 訂單:2506EFE039/002 CC2 <生產備註> 事項如下 . 正面面漆(20U)及正面總膜厚(25U)要求管制90%以上之膜厚,未達標準降級. (RMK00054) . 若背面面漆(20U)及背面總膜厚(25U)時要求管制90%以上之膜厚,未達標準降級 (RMK00054) . 面漆=18U(90%)~請購基準22U(110%),標準板總膜厚=5+20U(100%面漆). (RMK00054) . 30CM*全寬*留1塊給LAB及1塊給塗料商, (RMK00054) . 此經銷商保證平均厚度在1/2厚度公差內，厚度量測NG時，如單位長度符合範圍，請放行 (RMK00402) . 【捲取】注意！本單為直立式包裝。禁用STAGGER捲取送包裝！送RCL重處理例外。 (RMK00512) . 【美加訂單生產注意事項-CCP】1.請烤漆入口依照正背面漆鋼捲投向規定進行鋼捲投入。 (RMK00717) . 【美加訂單生產注意事項-CCP】2.烤漆入口依照鋼捲投向規定進行鋼捲投入。(CR1/CG1 CR2/CG2-->正向入料。CR1/CG2 CR2/CG1-->反向入料) (RMK00717) . 【美加訂單生產注意事項-CCP】3.此訂單背面漆一律採Nature塗裝，塗裝黏度設定40秒以上 (RMK00717) | 訂單:2506EFE039/002 RCL <生產備註> 事項如下 . 【捲取】注意！本單為直立式包裝。禁用STAGGER捲取送包裝！送RCL重處理例外。 (RMK00512) | 訂單:2506EFE039/002 CCPK 無 <生產備註> 事項 | 訂單:2506EFE039/002 CGQC <品檢備註> 事項如下 . 鍍層 AZ150 (含) 以上 , 鋅花等級 C~E 目標D，避免鋅花晶界明顯後續造成烤漆點狀未塗漆。 (RMK00565) | 訂單:2506EFE039/002 CCQC <品檢備註> 事項如下 . 【捲取】注意！本單為直立式包裝。禁用STAGGER捲取送包裝！送RCL重處理例外。 (RMK00512) | 訂單:2506EFE039/002 TOL 無 <生產備註> 事項 |  | 訂單 2506EFE039/002 修改記錄如下: 20250505 16:04:54 (25008) 退火碼: >> H2, 用途碼: >> COG003, 背面標示: >> S000, 訂單背面顏色(五碼): >> BW4CY, 背面漆膜厚: >> 12.5, 背面漆塗漆型式幾塗幾烤: >> 2, 鉻酸鹽: >> Z, 訂單厚度: >> 0.015, 訂單重: >> 20, 重量容許率(下限): >> 10, 重量容許率(上限): >> 10, 訂單寬度: >> 40.875, 鍍製方式: >> AC, 鋼捲內徑: >> 508, 鋼捲下限重: >> 2.73, 鋼捲上限重: >> 4.54, 壓花條件碼: >> -, 表面花紋: >> R, 綠色識別碼: >> -, 印刷輥號: >> -, 產品代碼: >> PPGL, 皮膜碼: >> -, 單位別: >> I, 油品種類: >> Z, 塗油量: >> Z, 包裝代碼: >> E0 , 保護膜碼: >> -, 客戶試片取樣數量: >> 0, 客戶試片取樣型式: >> -, 調質碼: >> S, 套筒碼: >> P , 規格: >> A792SSGR80, 製造標準: >> ASTM, 表面處理劑種類: >> Z, 表面處理劑塗佈量: >> Z, 伸長率測試: >> N, 硬度測試碼: >> N, 抗拉強度測試: >> N, 降伏強度測試: >> N, 厚度變異: >> 0, 訂單正面顏色(五碼): >> SBG47, 正面漆膜厚: >> 25, 正面漆塗漆型式幾塗幾烤: >> 2, 修邊碼: >> Y, 重量碼: >> AW, 鋼捲捲向: >> I, 鍍層碼: >> AZ50, | F:保證1/2 ASTM 厚度公差 | [訂單訊息通知] 2025/05/09 07:34:35 AM 訂單訊息通知 (秦大維 >> 通知 >> Hebe Liu) 訂單訊息 : 本客戶有簽"1/2 ASTM 公差"所以 AIM厚度偏薄沒意義。而且什麼是 AIM？我看很多人不知道。所以別將客戶訊息直接COPY
PPGL | 2506EFE039/003 |  | 1. 製造標準為MS、ASTM或銷新加坡之訂單，若無技術指定優先用料，請優先使用國內料，勿使用ANFEN (OFP00406)-{.不符.} | 1. 製造標準為MS、ASTM或銷新加坡之訂單，若無技術指定優先用料，請優先使用國內料，勿使用ANFEN (OFP00406)-{.不符.} 2. 【提醒】！本單為直立式包裝，嚴禁鍍鋅或烤漆後以STAGGER捲取 (OFP00451)-{.不符.} 3. ※超耐候一系列用途要確認是否有英制公差需求，有英制公差需求時選配碼用ON027※ (OFP00680)-{.不符.} 4. 此經銷商有簽訂1/2厚度公差保證(無厚度變異),請調整冷軋與鍍鋅厚度公差管制範圍. 保證 ASTM 厚度公差 (OFP00180)-{.不符.} | 訂單:2506EFE039/003 CPL <生產備註> 事項如下 . 除HGI/ HGL 訂單邊緣不噴油. 其餘皆側緣噴油 (RMK00285) . 【美加訂單生產注意事項-CPL】1.客戶美加地區訂單實施修邊刀最大使用顆數上限(20顆) (RMK00717) . 【美加訂單生產注意事項-CPL】2.排程備註:注意修邊品質與毛邊 (RMK00717) . 【美加訂單生產注意事項-CPL】3.去毛邊輥的管制：兩側壓力均設定1.0 kg/cm2 (RMK00717) | 訂單:2506EFE039/003 CR1 <生產備註> 事項如下 . 此經銷商保證平均厚度在1/2厚度公差內，厚度量測NG時，如單位長度符合範圍，請放行 (RMK00402) . 【美加訂單生產注意事項-CR】1.兩側各加開一個spot cooling增加冷卻效果。 (RMK00717) . 【美加訂單生產注意事項-CR】2.發生毛邊時，請降速生產減輕毛邊程度，暫留討論後再處置。 (RMK00717) | 訂單:2506EFE039/003 CR2 <生產備註> 事項如下 . 此經銷商保證平均厚度在1/2厚度公差內，厚度量測NG時，如單位長度符合範圍，請放行 (RMK00402) . 【美加訂單生產注意事項-CR】1.兩側各加開一個spot cooling增加冷卻效果。 (RMK00717) . 【美加訂單生產注意事項-CR】2.發生毛邊時，請降速生產減輕毛邊程度，暫留討論後再處置。 (RMK00717) | 訂單:2506EFE039/003 CG1 <生產備註> 事項如下 . 鍍鋅表面不可有鋅痕、壓痕、凹陷、及刮傷 、應變痕等。 (RMK00054) . 此經銷商保證平均厚度在1/2厚度公差內，厚度量測NG時，如單位長度符合範圍，請放行 (RMK00402) . 鍍層 AZ150 (含) 以上 , 鋅花等級 C~E 目標D，避免鋅花晶界明顯後續造成烤漆點狀未塗漆。 (RMK00565) . 【美加訂單生產注意事項-CG1】副操確認完回控制室後，於生產排程鋼號旁簽名紀錄，以利後續追查(該排程生產完，排程單將保留)。 (RMK00717) . 【美加訂單生產注意事項-CG1】中央段副操每顆銲道出Pot時觀察銲道同時，確認Beaver Tail與鋼板接觸之Guide Roll羊毛氈狀況，並適時添加潤滑油(避免乾掉)。 (RMK00717) | 訂單:2506EFE039/003 CG2 <生產備註> 事項如下 . 鍍鋅表面不可有鋅痕、壓痕、凹陷、及刮傷 、應變痕等。 (RMK00054) . 此經銷商保證平均厚度在1/2厚度公差內，厚度量測NG時，如單位長度符合範圍，請放行 (RMK00402) . 鍍層 AZ150 (含) 以上 , 鋅花等級 C~E 目標D，避免鋅花晶界明顯後續造成烤漆點狀未塗漆。 (RMK00565) . 【美加訂單生產注意事項-CG2】1.使用SUB-NOZZLE (RMK00717) | 訂單:2506EFE039/003 CC1 <生產備註> 事項如下 . 正面面漆(20U)及正面總膜厚(25U)要求管制90%以上之膜厚,未達標準降級. (RMK00054) . 若背面面漆(20U)及背面總膜厚(25U)時要求管制90%以上之膜厚,未達標準降級 (RMK00054) . 面漆=18U(90%)~請購基準22U(110%),標準板總膜厚=5+20U(100%面漆). (RMK00054) . 30CM*全寬*留1塊給LAB及1塊給塗料商, (RMK00054) . 此經銷商保證平均厚度在1/2厚度公差內，厚度量測NG時，如單位長度符合範圍，請放行 (RMK00402) . 【捲取】注意！本單為直立式包裝。禁用STAGGER捲取送包裝！送RCL重處理例外。 (RMK00512) . 【美加訂單生產注意事項-CCP】1.請烤漆入口依照正背面漆鋼捲投向規定進行鋼捲投入。 (RMK00717) . 【美加訂單生產注意事項-CCP】2.烤漆入口依照鋼捲投向規定進行鋼捲投入。(CR1/CG1 CR2/CG2-->正向入料。CR1/CG2 CR2/CG1-->反向入料) (RMK00717) . 【美加訂單生產注意事項-CCP】3.此訂單背面漆一律採Nature塗裝，塗裝黏度設定40秒以上 (RMK00717) | 訂單:2506EFE039/003 CC2 <生產備註> 事項如下 . 正面面漆(20U)及正面總膜厚(25U)要求管制90%以上之膜厚,未達標準降級. (RMK00054) . 若背面面漆(20U)及背面總膜厚(25U)時要求管制90%以上之膜厚,未達標準降級 (RMK00054) . 面漆=18U(90%)~請購基準22U(110%),標準板總膜厚=5+20U(100%面漆). (RMK00054) . 30CM*全寬*留1塊給LAB及1塊給塗料商, (RMK00054) . 此經銷商保證平均厚度在1/2厚度公差內，厚度量測NG時，如單位長度符合範圍，請放行 (RMK00402) . 【捲取】注意！本單為直立式包裝。禁用STAGGER捲取送包裝！送RCL重處理例外。 (RMK00512) . 【美加訂單生產注意事項-CCP】1.請烤漆入口依照正背面漆鋼捲投向規定進行鋼捲投入。 (RMK00717) . 【美加訂單生產注意事項-CCP】2.烤漆入口依照鋼捲投向規定進行鋼捲投入。(CR1/CG1 CR2/CG2-->正向入料。CR1/CG2 CR2/CG1-->反向入料) (RMK00717) . 【美加訂單生產注意事項-CCP】3.此訂單背面漆一律採Nature塗裝，塗裝黏度設定40秒以上 (RMK00717) | 訂單:2506EFE039/003 RCL <生產備註> 事項如下 . 【捲取】注意！本單為直立式包裝。禁用STAGGER捲取送包裝！送RCL重處理例外。 (RMK00512) | 訂單:2506EFE039/003 CCPK 無 <生產備註> 事項 | 訂單:2506EFE039/003 CGQC <品檢備註> 事項如下 . 鍍層 AZ150 (含) 以上 , 鋅花等級 C~E 目標D，避免鋅花晶界明顯後續造成烤漆點狀未塗漆。 (RMK00565) | 訂單:2506EFE039/003 CCQC <品檢備註> 事項如下 . 【捲取】注意！本單為直立式包裝。禁用STAGGER捲取送包裝！送RCL重處理例外。 (RMK00512) | 訂單:2506EFE039/003 TOL 無 <生產備註> 事項 |  | 訂單 2506EFE039/003 修改記錄如下: 20250505 16:05:02 (25008) 退火碼: >> H2, 用途碼: >> COG003, 背面標示: >> S000, 訂單背面顏色(五碼): >> BW4CY, 背面漆膜厚: >> 12.5, 背面漆塗漆型式幾塗幾烤: >> 2, 鉻酸鹽: >> Z, 訂單厚度: >> 0.015, 訂單重: >> 20, 重量容許率(下限): >> 10, 重量容許率(上限): >> 10, 訂單寬度: >> 40.875, 鍍製方式: >> AC, 鋼捲內徑: >> 508, 鋼捲下限重: >> 2.73, 鋼捲上限重: >> 4.54, 壓花條件碼: >> -, 表面花紋: >> R, 綠色識別碼: >> -, 印刷輥號: >> -, 產品代碼: >> PPGL, 皮膜碼: >> -, 單位別: >> I, 油品種類: >> Z, 塗油量: >> Z, 包裝代碼: >> E0 , 保護膜碼: >> -, 客戶試片取樣數量: >> 0, 客戶試片取樣型式: >> -, 調質碼: >> S, 套筒碼: >> P , 規格: >> A792SSGR80, 製造標準: >> ASTM, 表面處理劑種類: >> Z, 表面處理劑塗佈量: >> Z, 伸長率測試: >> N, 硬度測試碼: >> N, 抗拉強度測試: >> N, 降伏強度測試: >> N, 厚度變異: >> 0, 訂單正面顏色(五碼): >> SCS49, 正面漆膜厚: >> 25, 正面漆塗漆型式幾塗幾烤: >> 2, 修邊碼: >> Y, 重量碼: >> AW, 鋼捲捲向: >> I, 鍍層碼: >> AZ50, | F:保證1/2 ASTM 厚度公差 | [訂單訊息通知] 2025/05/09 07:34:35 AM 訂單訊息通知 (秦大維 >> 通知 >> Hebe Liu) 訂單訊息 : 本客戶有簽"1/2 ASTM 公差"所以 AIM厚度偏薄沒意義。而且什麼是 AIM？我看很多人不知道。所以別將客戶訊息直接COPY
PPGL | 2506EFE039/004 |  | 1. 製造標準為MS、ASTM或銷新加坡之訂單，若無技術指定優先用料，請優先使用國內料，勿使用ANFEN (OFP00406)-{.不符.} | 1. 製造標準為MS、ASTM或銷新加坡之訂單，若無技術指定優先用料，請優先使用國內料，勿使用ANFEN (OFP00406)-{.不符.} 2. 【提醒】！本單為直立式包裝，嚴禁鍍鋅或烤漆後以STAGGER捲取 (OFP00451)-{.不符.} 3. ※超耐候一系列用途要確認是否有英制公差需求，有英制公差需求時選配碼用ON027※ (OFP00680)-{.不符.} 4. 此經銷商有簽訂1/2厚度公差保證(無厚度變異),請調整冷軋與鍍鋅厚度公差管制範圍. 保證 ASTM 厚度公差 (OFP00180)-{.不符.} | 訂單:2506EFE039/004 CPL <生產備註> 事項如下 . 除HGI/ HGL 訂單邊緣不噴油. 其餘皆側緣噴油 (RMK00285) . 【美加訂單生產注意事項-CPL】1.客戶美加地區訂單實施修邊刀最大使用顆數上限(20顆) (RMK00717) . 【美加訂單生產注意事項-CPL】2.排程備註:注意修邊品質與毛邊 (RMK00717) . 【美加訂單生產注意事項-CPL】3.去毛邊輥的管制：兩側壓力均設定1.0 kg/cm2 (RMK00717) | 訂單:2506EFE039/004 CR1 <生產備註> 事項如下 . 此經銷商保證平均厚度在1/2厚度公差內，厚度量測NG時，如單位長度符合範圍，請放行 (RMK00402) . 【美加訂單生產注意事項-CR】1.兩側各加開一個spot cooling增加冷卻效果。 (RMK00717) . 【美加訂單生產注意事項-CR】2.發生毛邊時，請降速生產減輕毛邊程度，暫留討論後再處置。 (RMK00717) | 訂單:2506EFE039/004 CR2 <生產備註> 事項如下 . 此經銷商保證平均厚度在1/2厚度公差內，厚度量測NG時，如單位長度符合範圍，請放行 (RMK00402) . 【美加訂單生產注意事項-CR】1.兩側各加開一個spot cooling增加冷卻效果。 (RMK00717) . 【美加訂單生產注意事項-CR】2.發生毛邊時，請降速生產減輕毛邊程度，暫留討論後再處置。 (RMK00717) | 訂單:2506EFE039/004 CG1 <生產備註> 事項如下 . 鍍鋅表面不可有鋅痕、壓痕、凹陷、及刮傷 、應變痕等。 (RMK00054) . 此經銷商保證平均厚度在1/2厚度公差內，厚度量測NG時，如單位長度符合範圍，請放行 (RMK00402) . 鍍層 AZ150 (含) 以上 , 鋅花等級 C~E 目標D，避免鋅花晶界明顯後續造成烤漆點狀未塗漆。 (RMK00565) . 【美加訂單生產注意事項-CG1】副操確認完回控制室後，於生產排程鋼號旁簽名紀錄，以利後續追查(該排程生產完，排程單將保留)。 (RMK00717) . 【美加訂單生產注意事項-CG1】中央段副操每顆銲道出Pot時觀察銲道同時，確認Beaver Tail與鋼板接觸之Guide Roll羊毛氈狀況，並適時添加潤滑油(避免乾掉)。 (RMK00717) | 訂單:2506EFE039/004 CG2 <生產備註> 事項如下 . 鍍鋅表面不可有鋅痕、壓痕、凹陷、及刮傷 、應變痕等。 (RMK00054) . 此經銷商保證平均厚度在1/2厚度公差內，厚度量測NG時，如單位長度符合範圍，請放行 (RMK00402) . 鍍層 AZ150 (含) 以上 , 鋅花等級 C~E 目標D，避免鋅花晶界明顯後續造成烤漆點狀未塗漆。 (RMK00565) . 【美加訂單生產注意事項-CG2】1.使用SUB-NOZZLE (RMK00717) | 訂單:2506EFE039/004 CC1 <生產備註> 事項如下 . 正面面漆(20U)及正面總膜厚(25U)要求管制90%以上之膜厚,未達標準降級. (RMK00054) . 若背面面漆(20U)及背面總膜厚(25U)時要求管制90%以上之膜厚,未達標準降級 (RMK00054) . 面漆=18U(90%)~請購基準22U(110%),標準板總膜厚=5+20U(100%面漆). (RMK00054) . 30CM*全寬*留1塊給LAB及1塊給塗料商, (RMK00054) . 此經銷商保證平均厚度在1/2厚度公差內，厚度量測NG時，如單位長度符合範圍，請放行 (RMK00402) . 【捲取】注意！本單為直立式包裝。禁用STAGGER捲取送包裝！送RCL重處理例外。 (RMK00512) . 【抽氣量】白色系在CC1生產時,FINISH抽氣量請設定250,如生產中發生色差b值異常升高,請股長再加大抽氣量因應 (RMK00560) . 【美加訂單生產注意事項-CCP】1.請烤漆入口依照正背面漆鋼捲投向規定進行鋼捲投入。 (RMK00717) . 【美加訂單生產注意事項-CCP】2.烤漆入口依照鋼捲投向規定進行鋼捲投入。(CR1/CG1 CR2/CG2-->正向入料。CR1/CG2 CR2/CG1-->反向入料) (RMK00717) . 【美加訂單生產注意事項-CCP】3.此訂單背面漆一律採Nature塗裝，塗裝黏度設定40秒以上 (RMK00717) | 訂單:2506EFE039/004 CC2 <生產備註> 事項如下 . 正面面漆(20U)及正面總膜厚(25U)要求管制90%以上之膜厚,未達標準降級. (RMK00054) . 若背面面漆(20U)及背面總膜厚(25U)時要求管制90%以上之膜厚,未達標準降級 (RMK00054) . 面漆=18U(90%)~請購基準22U(110%),標準板總膜厚=5+20U(100%面漆). (RMK00054) . 30CM*全寬*留1塊給LAB及1塊給塗料商, (RMK00054) . 此經銷商保證平均厚度在1/2厚度公差內，厚度量測NG時，如單位長度符合範圍，請放行 (RMK00402) . 【捲取】注意！本單為直立式包裝。禁用STAGGER捲取送包裝！送RCL重處理例外。 (RMK00512) . 【抽氣量】白色系在CC1生產時,FINISH抽氣量請設定250,如生產中發生色差b值異常升高,請股長再加大抽氣量因應 (RMK00560) . 【美加訂單生產注意事項-CCP】1.請烤漆入口依照正背面漆鋼捲投向規定進行鋼捲投入。 (RMK00717) . 【美加訂單生產注意事項-CCP】2.烤漆入口依照鋼捲投向規定進行鋼捲投入。(CR1/CG1 CR2/CG2-->正向入料。CR1/CG2 CR2/CG1-->反向入料) (RMK00717) . 【美加訂單生產注意事項-CCP】3.此訂單背面漆一律採Nature塗裝，塗裝黏度設定40秒以上 (RMK00717) | 訂單:2506EFE039/004 RCL <生產備註> 事項如下 . 【捲取】注意！本單為直立式包裝。禁用STAGGER捲取送包裝！送RCL重處理例外。 (RMK00512) | 訂單:2506EFE039/004 CCPK 無 <生產備註> 事項 | 訂單:2506EFE039/004 CGQC <品檢備註> 事項如下 . 鍍層 AZ150 (含) 以上 , 鋅花等級 C~E 目標D，避免鋅花晶界明顯後續造成烤漆點狀未塗漆。 (RMK00565) | 訂單:2506EFE039/004 CCQC <品檢備註> 事項如下 . 【捲取】注意！本單為直立式包裝。禁用STAGGER捲取送包裝！送RCL重處理例外。 (RMK00512) | 訂單:2506EFE039/004 TOL 無 <生產備註> 事項 |  | 訂單 2506EFE039/004 修改記錄如下: 20250505 16:05:16 (25008) 退火碼: >> H2, 用途碼: >> COG003, 背面標示: >> S000, 訂單背面顏色(五碼): >> BW4CY, 背面漆膜厚: >> 12.5, 背面漆塗漆型式幾塗幾烤: >> 2, 鉻酸鹽: >> Z, 訂單厚度: >> 0.015, 訂單重: >> 40, 重量容許率(下限): >> 10, 重量容許率(上限): >> 10, 訂單寬度: >> 40.875, 鍍製方式: >> AC, 鋼捲內徑: >> 508, 鋼捲下限重: >> 2.73, 鋼捲上限重: >> 4.54, 壓花條件碼: >> -, 表面花紋: >> R, 綠色識別碼: >> -, 印刷輥號: >> -, 產品代碼: >> PPGL, 皮膜碼: >> -, 單位別: >> I, 油品種類: >> Z, 塗油量: >> Z, 包裝代碼: >> E0 , 保護膜碼: >> -, 客戶試片取樣數量: >> 0, 客戶試片取樣型式: >> -, 調質碼: >> S, 套筒碼: >> P , 規格: >> A792SSGR80, 製造標準: >> ASTM, 表面處理劑種類: >> Z, 表面處理劑塗佈量: >> Z, 伸長率測試: >> N, 硬度測試碼: >> N, 抗拉強度測試: >> N, 降伏強度測試: >> N, 厚度變異: >> 0, 訂單正面顏色(五碼): >> SWS60, 正面漆膜厚: >> 25, 正面漆塗漆型式幾塗幾烤: >> 2, 修邊碼: >> Y, 重量碼: >> AW, 鋼捲捲向: >> I, 鍍層碼: >> AZ50, | F:保證1/2 ASTM 厚度公差 | [訂單訊息通知] 2025/05/09 07:34:35 AM 訂單訊息通知 (秦大維 >> 通知 >> Hebe Liu) 訂單訊息 : 本客戶有簽"1/2 ASTM 公差"所以 AIM厚度偏薄沒意義。而且什麼是 AIM？我看很多人不知道。所以別將客戶訊息直接COPY
PPGL | 2506EFE039/005 |  | 1. 製造標準為MS、ASTM或銷新加坡之訂單，若無技術指定優先用料，請優先使用國內料，勿使用ANFEN (OFP00406)-{.不符.} | 1. 製造標準為MS、ASTM或銷新加坡之訂單，若無技術指定優先用料，請優先使用國內料，勿使用ANFEN (OFP00406)-{.不符.} 2. 【提醒】！本單為直立式包裝，嚴禁鍍鋅或烤漆後以STAGGER捲取 (OFP00451)-{.不符.} 3. ※超耐候一系列用途要確認是否有英制公差需求，有英制公差需求時選配碼用ON027※ (OFP00680)-{.不符.} 4. 此經銷商有簽訂1/2厚度公差保證(無厚度變異),請調整冷軋與鍍鋅厚度公差管制範圍. 保證 ASTM 厚度公差 (OFP00180)-{.不符.} | 訂單:2506EFE039/005 CPL <生產備註> 事項如下 . 除HGI/ HGL 訂單邊緣不噴油. 其餘皆側緣噴油 (RMK00285) . 【美加訂單生產注意事項-CPL】1.客戶美加地區訂單實施修邊刀最大使用顆數上限(20顆) (RMK00717) . 【美加訂單生產注意事項-CPL】2.排程備註:注意修邊品質與毛邊 (RMK00717) . 【美加訂單生產注意事項-CPL】3.去毛邊輥的管制：兩側壓力均設定1.0 kg/cm2 (RMK00717) | 訂單:2506EFE039/005 CR1 <生產備註> 事項如下 . 此經銷商保證平均厚度在1/2厚度公差內，厚度量測NG時，如單位長度符合範圍，請放行 (RMK00402) . 【美加訂單生產注意事項-CR】1.兩側各加開一個spot cooling增加冷卻效果。 (RMK00717) . 【美加訂單生產注意事項-CR】2.發生毛邊時，請降速生產減輕毛邊程度，暫留討論後再處置。 (RMK00717) | 訂單:2506EFE039/005 CR2 <生產備註> 事項如下 . 此經銷商保證平均厚度在1/2厚度公差內，厚度量測NG時，如單位長度符合範圍，請放行 (RMK00402) . 【美加訂單生產注意事項-CR】1.兩側各加開一個spot cooling增加冷卻效果。 (RMK00717) . 【美加訂單生產注意事項-CR】2.發生毛邊時，請降速生產減輕毛邊程度，暫留討論後再處置。 (RMK00717) | 訂單:2506EFE039/005 CG1 <生產備註> 事項如下 . 鍍鋅表面不可有鋅痕、壓痕、凹陷、及刮傷 、應變痕等。 (RMK00054) . 此經銷商保證平均厚度在1/2厚度公差內，厚度量測NG時，如單位長度符合範圍，請放行 (RMK00402) . 鍍層 AZ150 (含) 以上 , 鋅花等級 C~E 目標D，避免鋅花晶界明顯後續造成烤漆點狀未塗漆。 (RMK00565) . 【美加訂單生產注意事項-CG1】副操確認完回控制室後，於生產排程鋼號旁簽名紀錄，以利後續追查(該排程生產完，排程單將保留)。 (RMK00717) . 【美加訂單生產注意事項-CG1】中央段副操每顆銲道出Pot時觀察銲道同時，確認Beaver Tail與鋼板接觸之Guide Roll羊毛氈狀況，並適時添加潤滑油(避免乾掉)。 (RMK00717) | 訂單:2506EFE039/005 CG2 <生產備註> 事項如下 . 鍍鋅表面不可有鋅痕、壓痕、凹陷、及刮傷 、應變痕等。 (RMK00054) . 此經銷商保證平均厚度在1/2厚度公差內，厚度量測NG時，如單位長度符合範圍，請放行 (RMK00402) . 鍍層 AZ150 (含) 以上 , 鋅花等級 C~E 目標D，避免鋅花晶界明顯後續造成烤漆點狀未塗漆。 (RMK00565) . 【美加訂單生產注意事項-CG2】1.使用SUB-NOZZLE (RMK00717) | 訂單:2506EFE039/005 CC1 <生產備註> 事項如下 . 正面面漆(20U)及正面總膜厚(25U)要求管制90%以上之膜厚,未達標準降級. (RMK00054) . 若背面面漆(20U)及背面總膜厚(25U)時要求管制90%以上之膜厚,未達標準降級 (RMK00054) . 面漆=18U(90%)~請購基準22U(110%),標準板總膜厚=5+20U(100%面漆). (RMK00054) . 30CM*全寬*留1塊給LAB及1塊給塗料商, (RMK00054) . 此經銷商保證平均厚度在1/2厚度公差內，厚度量測NG時，如單位長度符合範圍，請放行 (RMK00402) . 【捲取】注意！本單為直立式包裝。禁用STAGGER捲取送包裝！送RCL重處理例外。 (RMK00512) . 【美加訂單生產注意事項-CCP】1.請烤漆入口依照正背面漆鋼捲投向規定進行鋼捲投入。 (RMK00717) . 【美加訂單生產注意事項-CCP】2.烤漆入口依照鋼捲投向規定進行鋼捲投入。(CR1/CG1 CR2/CG2-->正向入料。CR1/CG2 CR2/CG1-->反向入料) (RMK00717) . 【美加訂單生產注意事項-CCP】3.此訂單背面漆一律採Nature塗裝，塗裝黏度設定40秒以上 (RMK00717) | 訂單:2506EFE039/005 CC2 <生產備註> 事項如下 . 正面面漆(20U)及正面總膜厚(25U)要求管制90%以上之膜厚,未達標準降級. (RMK00054) . 若背面面漆(20U)及背面總膜厚(25U)時要求管制90%以上之膜厚,未達標準降級 (RMK00054) . 面漆=18U(90%)~請購基準22U(110%),標準板總膜厚=5+20U(100%面漆). (RMK00054) . 30CM*全寬*留1塊給LAB及1塊給塗料商, (RMK00054) . 此經銷商保證平均厚度在1/2厚度公差內，厚度量測NG時，如單位長度符合範圍，請放行 (RMK00402) . 【捲取】注意！本單為直立式包裝。禁用STAGGER捲取送包裝！送RCL重處理例外。 (RMK00512) . 【美加訂單生產注意事項-CCP】1.請烤漆入口依照正背面漆鋼捲投向規定進行鋼捲投入。 (RMK00717) . 【美加訂單生產注意事項-CCP】2.烤漆入口依照鋼捲投向規定進行鋼捲投入。(CR1/CG1 CR2/CG2-->正向入料。CR1/CG2 CR2/CG1-->反向入料) (RMK00717) . 【美加訂單生產注意事項-CCP】3.此訂單背面漆一律採Nature塗裝，塗裝黏度設定40秒以上 (RMK00717) | 訂單:2506EFE039/005 RCL <生產備註> 事項如下 . 【捲取】注意！本單為直立式包裝。禁用STAGGER捲取送包裝！送RCL重處理例外。 (RMK00512) | 訂單:2506EFE039/005 CCPK 無 <生產備註> 事項 | 訂單:2506EFE039/005 CGQC <品檢備註> 事項如下 . 鍍層 AZ150 (含) 以上 , 鋅花等級 C~E 目標D，避免鋅花晶界明顯後續造成烤漆點狀未塗漆。 (RMK00565) | 訂單:2506EFE039/005 CCQC <品檢備註> 事項如下 . 【捲取】注意！本單為直立式包裝。禁用STAGGER捲取送包裝！送RCL重處理例外。 (RMK00512) | 訂單:2506EFE039/005 TOL 無 <生產備註> 事項 |  | 訂單 2506EFE039/005 修改記錄如下: 20250505 16:05:27 (25008) 退火碼: >> H2, 用途碼: >> COG003, 背面標示: >> S000, 訂單背面顏色(五碼): >> BW4CY, 背面漆膜厚: >> 12.5, 背面漆塗漆型式幾塗幾烤: >> 2, 鉻酸鹽: >> Z, 訂單厚度: >> 0.015, 訂單重: >> 20, 重量容許率(下限): >> 10, 重量容許率(上限): >> 10, 訂單寬度: >> 40.875, 鍍製方式: >> AC, 鋼捲內徑: >> 508, 鋼捲下限重: >> 2.73, 鋼捲上限重: >> 4.54, 壓花條件碼: >> -, 表面花紋: >> R, 綠色識別碼: >> -, 印刷輥號: >> -, 產品代碼: >> PPGL, 皮膜碼: >> -, 單位別: >> I, 油品種類: >> Z, 塗油量: >> Z, 包裝代碼: >> E0 , 保護膜碼: >> -, 客戶試片取樣數量: >> 0, 客戶試片取樣型式: >> -, 調質碼: >> S, 套筒碼: >> P , 規格: >> A792SSGR80, 製造標準: >> ASTM, 表面處理劑種類: >> Z, 表面處理劑塗佈量: >> Z, 伸長率測試: >> N, 硬度測試碼: >> N, 抗拉強度測試: >> N, 降伏強度測試: >> N, 厚度變異: >> 0, 訂單正面顏色(五碼): >> SBT7V, 正面漆膜厚: >> 25, 正面漆塗漆型式幾塗幾烤: >> 2, 修邊碼: >> Y, 重量碼: >> AW, 鋼捲捲向: >> I, 鍍層碼: >> AZ50, | F:保證1/2 ASTM 厚度公差 | [訂單訊息通知] 2025/05/09 07:34:36 AM 訂單訊息通知 (秦大維 >> 通知 >> Hebe Liu) 訂單訊息 : 本客戶有簽"1/2 ASTM 公差"所以 AIM厚度偏薄沒意義。而且什麼是 AIM？我看很多人不知道。所以別將客戶訊息直接COPY
PPGL | 2506EFE039/006 |  | 1. 製造標準為MS、ASTM或銷新加坡之訂單，若無技術指定優先用料，請優先使用國內料，勿使用ANFEN (OFP00406)-{.不符.} | 1. 製造標準為MS、ASTM或銷新加坡之訂單，若無技術指定優先用料，請優先使用國內料，勿使用ANFEN (OFP00406)-{.不符.} 2. 【提醒】！本單為直立式包裝，嚴禁鍍鋅或烤漆後以STAGGER捲取 (OFP00451)-{.不符.} 3. ※超耐候一系列用途要確認是否有英制公差需求，有英制公差需求時選配碼用ON027※ (OFP00680)-{.不符.} 4. 此經銷商有簽訂1/2厚度公差保證(無厚度變異),請調整冷軋與鍍鋅厚度公差管制範圍. 保證 ASTM 厚度公差 (OFP00180)-{.不符.} | 訂單:2506EFE039/006 CPL <生產備註> 事項如下 . 除HGI/ HGL 訂單邊緣不噴油. 其餘皆側緣噴油 (RMK00285) . 【美加訂單生產注意事項-CPL】1.客戶美加地區訂單實施修邊刀最大使用顆數上限(20顆) (RMK00717) . 【美加訂單生產注意事項-CPL】2.排程備註:注意修邊品質與毛邊 (RMK00717) . 【美加訂單生產注意事項-CPL】3.去毛邊輥的管制：兩側壓力均設定1.0 kg/cm2 (RMK00717) | 訂單:2506EFE039/006 CR1 <生產備註> 事項如下 . 此經銷商保證平均厚度在1/2厚度公差內，厚度量測NG時，如單位長度符合範圍，請放行 (RMK00402) . 【美加訂單生產注意事項-CR】1.兩側各加開一個spot cooling增加冷卻效果。 (RMK00717) . 【美加訂單生產注意事項-CR】2.發生毛邊時，請降速生產減輕毛邊程度，暫留討論後再處置。 (RMK00717) | 訂單:2506EFE039/006 CR2 <生產備註> 事項如下 . 此經銷商保證平均厚度在1/2厚度公差內，厚度量測NG時，如單位長度符合範圍，請放行 (RMK00402) . 【美加訂單生產注意事項-CR】1.兩側各加開一個spot cooling增加冷卻效果。 (RMK00717) . 【美加訂單生產注意事項-CR】2.發生毛邊時，請降速生產減輕毛邊程度，暫留討論後再處置。 (RMK00717) | 訂單:2506EFE039/006 CG1 <生產備註> 事項如下 . 鍍鋅表面不可有鋅痕、壓痕、凹陷、及刮傷 、應變痕等。 (RMK00054) . 此經銷商保證平均厚度在1/2厚度公差內，厚度量測NG時，如單位長度符合範圍，請放行 (RMK00402) . 鍍層 AZ150 (含) 以上 , 鋅花等級 C~E 目標D，避免鋅花晶界明顯後續造成烤漆點狀未塗漆。 (RMK00565) . 【美加訂單生產注意事項-CG1】副操確認完回控制室後，於生產排程鋼號旁簽名紀錄，以利後續追查(該排程生產完，排程單將保留)。 (RMK00717) . 【美加訂單生產注意事項-CG1】中央段副操每顆銲道出Pot時觀察銲道同時，確認Beaver Tail與鋼板接觸之Guide Roll羊毛氈狀況，並適時添加潤滑油(避免乾掉)。 (RMK00717) | 訂單:2506EFE039/006 CG2 <生產備註> 事項如下 . 鍍鋅表面不可有鋅痕、壓痕、凹陷、及刮傷 、應變痕等。 (RMK00054) . 此經銷商保證平均厚度在1/2厚度公差內，厚度量測NG時，如單位長度符合範圍，請放行 (RMK00402) . 鍍層 AZ150 (含) 以上 , 鋅花等級 C~E 目標D，避免鋅花晶界明顯後續造成烤漆點狀未塗漆。 (RMK00565) . 【美加訂單生產注意事項-CG2】1.使用SUB-NOZZLE (RMK00717) | 訂單:2506EFE039/006 CC1 <生產備註> 事項如下 . 正面面漆(20U)及正面總膜厚(25U)要求管制90%以上之膜厚,未達標準降級. (RMK00054) . 若背面面漆(20U)及背面總膜厚(25U)時要求管制90%以上之膜厚,未達標準降級 (RMK00054) . 面漆=18U(90%)~請購基準22U(110%),標準板總膜厚=5+20U(100%面漆). (RMK00054) . 30CM*全寬*留1塊給LAB及1塊給塗料商, (RMK00054) . 此經銷商保證平均厚度在1/2厚度公差內，厚度量測NG時，如單位長度符合範圍，請放行 (RMK00402) . 【捲取】注意！本單為直立式包裝。禁用STAGGER捲取送包裝！送RCL重處理例外。 (RMK00512) . 【美加訂單生產注意事項-CCP】1.請烤漆入口依照正背面漆鋼捲投向規定進行鋼捲投入。 (RMK00717) . 【美加訂單生產注意事項-CCP】2.烤漆入口依照鋼捲投向規定進行鋼捲投入。(CR1/CG1 CR2/CG2-->正向入料。CR1/CG2 CR2/CG1-->反向入料) (RMK00717) . 【美加訂單生產注意事項-CCP】3.此訂單背面漆一律採Nature塗裝，塗裝黏度設定40秒以上 (RMK00717) | 訂單:2506EFE039/006 CC2 <生產備註> 事項如下 . 正面面漆(20U)及正面總膜厚(25U)要求管制90%以上之膜厚,未達標準降級. (RMK00054) . 若背面面漆(20U)及背面總膜厚(25U)時要求管制90%以上之膜厚,未達標準降級 (RMK00054) . 面漆=18U(90%)~請購基準22U(110%),標準板總膜厚=5+20U(100%面漆). (RMK00054) . 30CM*全寬*留1塊給LAB及1塊給塗料商, (RMK00054) . 此經銷商保證平均厚度在1/2厚度公差內，厚度量測NG時，如單位長度符合範圍，請放行 (RMK00402) . 【捲取】注意！本單為直立式包裝。禁用STAGGER捲取送包裝！送RCL重處理例外。 (RMK00512) . 【美加訂單生產注意事項-CCP】1.請烤漆入口依照正背面漆鋼捲投向規定進行鋼捲投入。 (RMK00717) . 【美加訂單生產注意事項-CCP】2.烤漆入口依照鋼捲投向規定進行鋼捲投入。(CR1/CG1 CR2/CG2-->正向入料。CR1/CG2 CR2/CG1-->反向入料) (RMK00717) . 【美加訂單生產注意事項-CCP】3.此訂單背面漆一律採Nature塗裝，塗裝黏度設定40秒以上 (RMK00717) | 訂單:2506EFE039/006 RCL <生產備註> 事項如下 . 【捲取】注意！本單為直立式包裝。禁用STAGGER捲取送包裝！送RCL重處理例外。 (RMK00512) | 訂單:2506EFE039/006 CCPK 無 <生產備註> 事項 | 訂單:2506EFE039/006 CGQC <品檢備註> 事項如下 . 鍍層 AZ150 (含) 以上 , 鋅花等級 C~E 目標D，避免鋅花晶界明顯後續造成烤漆點狀未塗漆。 (RMK00565) | 訂單:2506EFE039/006 CCQC <品檢備註> 事項如下 . 【捲取】注意！本單為直立式包裝。禁用STAGGER捲取送包裝！送RCL重處理例外。 (RMK00512) | 訂單:2506EFE039/006 TOL 無 <生產備註> 事項 |  | 訂單 2506EFE039/006 修改記錄如下: 20250505 16:05:39 (25008) 退火碼: >> H2, 用途碼: >> COG003, 背面標示: >> S000, 訂單背面顏色(五碼): >> BW4CY, 背面漆膜厚: >> 12.5, 背面漆塗漆型式幾塗幾烤: >> 2, 鉻酸鹽: >> Z, 訂單厚度: >> 0.015, 訂單重: >> 20, 重量容許率(下限): >> 10, 重量容許率(上限): >> 10, 訂單寬度: >> 40.875, 鍍製方式: >> AC, 鋼捲內徑: >> 508, 鋼捲下限重: >> 2.73, 鋼捲上限重: >> 4.54, 壓花條件碼: >> -, 表面花紋: >> R, 綠色識別碼: >> -, 印刷輥號: >> -, 產品代碼: >> PPGL, 皮膜碼: >> -, 單位別: >> I, 油品種類: >> Z, 塗油量: >> Z, 包裝代碼: >> E0 , 保護膜碼: >> -, 客戶試片取樣數量: >> 0, 客戶試片取樣型式: >> -, 調質碼: >> S, 套筒碼: >> P , 規格: >> A792SSGR80, 製造標準: >> ASTM, 表面處理劑種類: >> Z, 表面處理劑塗佈量: >> Z, 伸長率測試: >> N, 硬度測試碼: >> N, 抗拉強度測試: >> N, 降伏強度測試: >> N, 厚度變異: >> 0, 訂單正面顏色(五碼): >> SGH5W, 正面漆膜厚: >> 25, 正面漆塗漆型式幾塗幾烤: >> 2, 修邊碼: >> Y, 重量碼: >> AW, 鋼捲捲向: >> I, 鍍層碼: >> AZ50, | F:保證1/2 ASTM 厚度公差 | [訂單訊息通知] 2025/05/09 07:34:36 AM 訂單訊息通知 (秦大維 >> 通知 >> Hebe Liu) 訂單訊息 : 本客戶有簽"1/2 ASTM 公差"所以 AIM厚度偏薄沒意義。而且什麼是 AIM？我看很多人不知道。所以別將客戶訊息直接COPY
PPGL | 2506EFE040/001 |  | 1. 製造標準為MS、ASTM或銷新加坡之訂單，若無技術指定優先用料，請優先使用國內料，勿使用ANFEN (OFP00406)-{.不符.} | 1. 製造標準為MS、ASTM或銷新加坡之訂單，若無技術指定優先用料，請優先使用國內料，勿使用ANFEN (OFP00406)-{.不符.} 2. 【提醒】！本單為直立式包裝，嚴禁鍍鋅或烤漆後以STAGGER捲取 (OFP00451)-{.不符.} 3. ※超耐候一系列用途要確認是否有英制公差需求，有英制公差需求時選配碼用ON027※ (OFP00680)-{.不符.} 4. 此經銷商有簽訂1/2厚度公差保證(無厚度變異),請調整冷軋與鍍鋅厚度公差管制範圍. 保證 ASTM 厚度公差 (OFP00180)-{.不符.} | 訂單:2506EFE040/001 CPL <生產備註> 事項如下 . 除HGI/ HGL 訂單邊緣不噴油. 其餘皆側緣噴油 (RMK00285) . 【美加訂單生產注意事項-CPL】1.客戶美加地區訂單實施修邊刀最大使用顆數上限(20顆) (RMK00717) . 【美加訂單生產注意事項-CPL】2.排程備註:注意修邊品質與毛邊 (RMK00717) . 【美加訂單生產注意事項-CPL】3.去毛邊輥的管制：兩側壓力均設定1.0 kg/cm2 (RMK00717) | 訂單:2506EFE040/001 CR1 <生產備註> 事項如下 . 此經銷商保證平均厚度在1/2厚度公差內，厚度量測NG時，如單位長度符合範圍，請放行 (RMK00402) . 【美加訂單生產注意事項-CR】1.兩側各加開一個spot cooling增加冷卻效果。 (RMK00717) . 【美加訂單生產注意事項-CR】2.發生毛邊時，請降速生產減輕毛邊程度，暫留討論後再處置。 (RMK00717) | 訂單:2506EFE040/001 CR2 <生產備註> 事項如下 . 此經銷商保證平均厚度在1/2厚度公差內，厚度量測NG時，如單位長度符合範圍，請放行 (RMK00402) . 【美加訂單生產注意事項-CR】1.兩側各加開一個spot cooling增加冷卻效果。 (RMK00717) . 【美加訂單生產注意事項-CR】2.發生毛邊時，請降速生產減輕毛邊程度，暫留討論後再處置。 (RMK00717) | 訂單:2506EFE040/001 CG1 <生產備註> 事項如下 . 鍍鋅表面不可有鋅痕、壓痕、凹陷、及刮傷 、應變痕等。 (RMK00054) . 此經銷商保證平均厚度在1/2厚度公差內，厚度量測NG時，如單位長度符合範圍，請放行 (RMK00402) . 鍍層 AZ150 (含) 以上 , 鋅花等級 C~E 目標D，避免鋅花晶界明顯後續造成烤漆點狀未塗漆。 (RMK00565) . 【美加訂單生產注意事項-CG1】副操確認完回控制室後，於生產排程鋼號旁簽名紀錄，以利後續追查(該排程生產完，排程單將保留)。 (RMK00717) . 【美加訂單生產注意事項-CG1】中央段副操每顆銲道出Pot時觀察銲道同時，確認Beaver Tail與鋼板接觸之Guide Roll羊毛氈狀況，並適時添加潤滑油(避免乾掉)。 (RMK00717) | 訂單:2506EFE040/001 CG2 <生產備註> 事項如下 . 鍍鋅表面不可有鋅痕、壓痕、凹陷、及刮傷 、應變痕等。 (RMK00054) . 此經銷商保證平均厚度在1/2厚度公差內，厚度量測NG時，如單位長度符合範圍，請放行 (RMK00402) . 鍍層 AZ150 (含) 以上 , 鋅花等級 C~E 目標D，避免鋅花晶界明顯後續造成烤漆點狀未塗漆。 (RMK00565) . 【美加訂單生產注意事項-CG2】1.使用SUB-NOZZLE (RMK00717) | 訂單:2506EFE040/001 CC1 <生產備註> 事項如下 . 正面面漆(20U)及正面總膜厚(25U)要求管制90%以上之膜厚,未達標準降級. (RMK00054) . 若背面面漆(20U)及背面總膜厚(25U)時要求管制90%以上之膜厚,未達標準降級 (RMK00054) . 面漆=18U(90%)~請購基準22U(110%),標準板總膜厚=5+20U(100%面漆). (RMK00054) . 30CM*全寬*留1塊給LAB及1塊給塗料商, (RMK00054) . 此經銷商保證平均厚度在1/2厚度公差內，厚度量測NG時，如單位長度符合範圍，請放行 (RMK00402) . 【捲取】注意！本單為直立式包裝。禁用STAGGER捲取送包裝！送RCL重處理例外。 (RMK00512) . 【美加訂單生產注意事項-CCP】1.請烤漆入口依照正背面漆鋼捲投向規定進行鋼捲投入。 (RMK00717) . 【美加訂單生產注意事項-CCP】2.烤漆入口依照鋼捲投向規定進行鋼捲投入。(CR1/CG1 CR2/CG2-->正向入料。CR1/CG2 CR2/CG1-->反向入料) (RMK00717) . 【美加訂單生產注意事項-CCP】3.此訂單背面漆一律採Nature塗裝，塗裝黏度設定40秒以上 (RMK00717) | 訂單:2506EFE040/001 CC2 <生產備註> 事項如下 . 正面面漆(20U)及正面總膜厚(25U)要求管制90%以上之膜厚,未達標準降級. (RMK00054) . 若背面面漆(20U)及背面總膜厚(25U)時要求管制90%以上之膜厚,未達標準降級 (RMK00054) . 面漆=18U(90%)~請購基準22U(110%),標準板總膜厚=5+20U(100%面漆). (RMK00054) . 30CM*全寬*留1塊給LAB及1塊給塗料商, (RMK00054) . 此經銷商保證平均厚度在1/2厚度公差內，厚度量測NG時，如單位長度符合範圍，請放行 (RMK00402) . 【捲取】注意！本單為直立式包裝。禁用STAGGER捲取送包裝！送RCL重處理例外。 (RMK00512) . 【美加訂單生產注意事項-CCP】1.請烤漆入口依照正背面漆鋼捲投向規定進行鋼捲投入。 (RMK00717) . 【美加訂單生產注意事項-CCP】2.烤漆入口依照鋼捲投向規定進行鋼捲投入。(CR1/CG1 CR2/CG2-->正向入料。CR1/CG2 CR2/CG1-->反向入料) (RMK00717) . 【美加訂單生產注意事項-CCP】3.此訂單背面漆一律採Nature塗裝，塗裝黏度設定40秒以上 (RMK00717) | 訂單:2506EFE040/001 RCL <生產備註> 事項如下 . 【捲取】注意！本單為直立式包裝。禁用STAGGER捲取送包裝！送RCL重處理例外。 (RMK00512) | 訂單:2506EFE040/001 CCPK 無 <生產備註> 事項 | 訂單:2506EFE040/001 CGQC <品檢備註> 事項如下 . 鍍層 AZ150 (含) 以上 , 鋅花等級 C~E 目標D，避免鋅花晶界明顯後續造成烤漆點狀未塗漆。 (RMK00565) | 訂單:2506EFE040/001 CCQC <品檢備註> 事項如下 . 【捲取】注意！本單為直立式包裝。禁用STAGGER捲取送包裝！送RCL重處理例外。 (RMK00512) | 訂單:2506EFE040/001 TOL 無 <生產備註> 事項 |  | 訂單 2506EFE040/001 修改記錄如下: 20250505 16:03:35 (25008) 退火碼: >> H2, 用途碼: >> COG003, 背面標示: >> S000, 訂單背面顏色(五碼): >> BW4CY, 背面漆膜厚: >> 12.5, 背面漆塗漆型式幾塗幾烤: >> 2, 鉻酸鹽: >> Z, 訂單厚度: >> 0.015, 訂單重: >> 20, 重量容許率(下限): >> 10, 重量容許率(上限): >> 10, 訂單寬度: >> 40.875, 鍍製方式: >> AC, 鋼捲內徑: >> 508, 鋼捲下限重: >> 2.73, 鋼捲上限重: >> 4.54, 壓花條件碼: >> -, 表面花紋: >> R, 綠色識別碼: >> -, 印刷輥號: >> -, 產品代碼: >> PPGL, 皮膜碼: >> -, 單位別: >> I, 油品種類: >> Z, 塗油量: >> Z, 包裝代碼: >> E0 , 保護膜碼: >> -, 客戶試片取樣型式: >> -, 調質碼: >> S, 套筒碼: >> P , 規格: >> A792SSGR80, 製造標準: >> ASTM, 表面處理劑種類: >> Z, 表面處理劑塗佈量: >> Z, 伸長率測試: >> N, 硬度測試碼: >> N, 抗拉強度測試: >> N, 降伏強度測試: >> N, 訂單正面顏色(五碼): >> SBG47, 正面漆膜厚: >> 25, 正面漆塗漆型式幾塗幾烤: >> 2, 修邊碼: >> Y, 重量碼: >> AW, 鋼捲捲向: >> O, 鍍層碼: >> AZ50, 20250505 17:00:56 (25008) 訂單正面顏色(五碼): SBG47 >> SCS49, 20250506 08:25:02 (25008) 訂單正面顏色(五碼): SCS49 >> SBG47, | F:保證1/2 ASTM 厚度公差 | [訂單訊息通知] 2025/05/09 2:52:58 PM 訂單訊息通知 (秦大維 >> 通知 >> Hebe Liu) 訂單訊息 : 本客戶有簽"1/2 ASTM 公差"所以 AIM厚度偏薄沒意義。而且什麼是 AIM？我看很多人不知道。所以別將客戶訊息直接COPY
PPGL | 2506EFE040/002 |  | 1. 製造標準為MS、ASTM或銷新加坡之訂單，若無技術指定優先用料，請優先使用國內料，勿使用ANFEN (OFP00406)-{.不符.} | 1. 製造標準為MS、ASTM或銷新加坡之訂單，若無技術指定優先用料，請優先使用國內料，勿使用ANFEN (OFP00406)-{.不符.} 2. 【提醒】！本單為直立式包裝，嚴禁鍍鋅或烤漆後以STAGGER捲取 (OFP00451)-{.不符.} 3. ※超耐候一系列用途要確認是否有英制公差需求，有英制公差需求時選配碼用ON027※ (OFP00680)-{.不符.} 4. 此經銷商有簽訂1/2厚度公差保證(無厚度變異),請調整冷軋與鍍鋅厚度公差管制範圍. 保證 ASTM 厚度公差 (OFP00180)-{.不符.} | 訂單:2506EFE040/002 CPL <生產備註> 事項如下 . 除HGI/ HGL 訂單邊緣不噴油. 其餘皆側緣噴油 (RMK00285) . 【美加訂單生產注意事項-CPL】1.客戶美加地區訂單實施修邊刀最大使用顆數上限(20顆) (RMK00717) . 【美加訂單生產注意事項-CPL】2.排程備註:注意修邊品質與毛邊 (RMK00717) . 【美加訂單生產注意事項-CPL】3.去毛邊輥的管制：兩側壓力均設定1.0 kg/cm2 (RMK00717) | 訂單:2506EFE040/002 CR1 <生產備註> 事項如下 . 此經銷商保證平均厚度在1/2厚度公差內，厚度量測NG時，如單位長度符合範圍，請放行 (RMK00402) . 【美加訂單生產注意事項-CR】1.兩側各加開一個spot cooling增加冷卻效果。 (RMK00717) . 【美加訂單生產注意事項-CR】2.發生毛邊時，請降速生產減輕毛邊程度，暫留討論後再處置。 (RMK00717) | 訂單:2506EFE040/002 CR2 <生產備註> 事項如下 . 此經銷商保證平均厚度在1/2厚度公差內，厚度量測NG時，如單位長度符合範圍，請放行 (RMK00402) . 【美加訂單生產注意事項-CR】1.兩側各加開一個spot cooling增加冷卻效果。 (RMK00717) . 【美加訂單生產注意事項-CR】2.發生毛邊時，請降速生產減輕毛邊程度，暫留討論後再處置。 (RMK00717) | 訂單:2506EFE040/002 CG1 <生產備註> 事項如下 . 鍍鋅表面不可有鋅痕、壓痕、凹陷、及刮傷 、應變痕等。 (RMK00054) . 此經銷商保證平均厚度在1/2厚度公差內，厚度量測NG時，如單位長度符合範圍，請放行 (RMK00402) . 鍍層 AZ150 (含) 以上 , 鋅花等級 C~E 目標D，避免鋅花晶界明顯後續造成烤漆點狀未塗漆。 (RMK00565) . 【美加訂單生產注意事項-CG1】副操確認完回控制室後，於生產排程鋼號旁簽名紀錄，以利後續追查(該排程生產完，排程單將保留)。 (RMK00717) . 【美加訂單生產注意事項-CG1】中央段副操每顆銲道出Pot時觀察銲道同時，確認Beaver Tail與鋼板接觸之Guide Roll羊毛氈狀況，並適時添加潤滑油(避免乾掉)。 (RMK00717) | 訂單:2506EFE040/002 CG2 <生產備註> 事項如下 . 鍍鋅表面不可有鋅痕、壓痕、凹陷、及刮傷 、應變痕等。 (RMK00054) . 此經銷商保證平均厚度在1/2厚度公差內，厚度量測NG時，如單位長度符合範圍，請放行 (RMK00402) . 鍍層 AZ150 (含) 以上 , 鋅花等級 C~E 目標D，避免鋅花晶界明顯後續造成烤漆點狀未塗漆。 (RMK00565) . 【美加訂單生產注意事項-CG2】1.使用SUB-NOZZLE (RMK00717) | 訂單:2506EFE040/002 CC1 <生產備註> 事項如下 . 正面面漆(20U)及正面總膜厚(25U)要求管制90%以上之膜厚,未達標準降級. (RMK00054) . 若背面面漆(20U)及背面總膜厚(25U)時要求管制90%以上之膜厚,未達標準降級 (RMK00054) . 面漆=18U(90%)~請購基準22U(110%),標準板總膜厚=5+20U(100%面漆). (RMK00054) . 30CM*全寬*留1塊給LAB及1塊給塗料商, (RMK00054) . 此經銷商保證平均厚度在1/2厚度公差內，厚度量測NG時，如單位長度符合範圍，請放行 (RMK00402) . 【捲取】注意！本單為直立式包裝。禁用STAGGER捲取送包裝！送RCL重處理例外。 (RMK00512) . 【美加訂單生產注意事項-CCP】1.請烤漆入口依照正背面漆鋼捲投向規定進行鋼捲投入。 (RMK00717) . 【美加訂單生產注意事項-CCP】2.烤漆入口依照鋼捲投向規定進行鋼捲投入。(CR1/CG1 CR2/CG2-->正向入料。CR1/CG2 CR2/CG1-->反向入料) (RMK00717) . 【美加訂單生產注意事項-CCP】3.此訂單背面漆一律採Nature塗裝，塗裝黏度設定40秒以上 (RMK00717) | 訂單:2506EFE040/002 CC2 <生產備註> 事項如下 . 正面面漆(20U)及正面總膜厚(25U)要求管制90%以上之膜厚,未達標準降級. (RMK00054) . 若背面面漆(20U)及背面總膜厚(25U)時要求管制90%以上之膜厚,未達標準降級 (RMK00054) . 面漆=18U(90%)~請購基準22U(110%),標準板總膜厚=5+20U(100%面漆). (RMK00054) . 30CM*全寬*留1塊給LAB及1塊給塗料商, (RMK00054) . 此經銷商保證平均厚度在1/2厚度公差內，厚度量測NG時，如單位長度符合範圍，請放行 (RMK00402) . 【捲取】注意！本單為直立式包裝。禁用STAGGER捲取送包裝！送RCL重處理例外。 (RMK00512) . 【美加訂單生產注意事項-CCP】1.請烤漆入口依照正背面漆鋼捲投向規定進行鋼捲投入。 (RMK00717) . 【美加訂單生產注意事項-CCP】2.烤漆入口依照鋼捲投向規定進行鋼捲投入。(CR1/CG1 CR2/CG2-->正向入料。CR1/CG2 CR2/CG1-->反向入料) (RMK00717) . 【美加訂單生產注意事項-CCP】3.此訂單背面漆一律採Nature塗裝，塗裝黏度設定40秒以上 (RMK00717) | 訂單:2506EFE040/002 RCL <生產備註> 事項如下 . 【捲取】注意！本單為直立式包裝。禁用STAGGER捲取送包裝！送RCL重處理例外。 (RMK00512) | 訂單:2506EFE040/002 CCPK 無 <生產備註> 事項 | 訂單:2506EFE040/002 CGQC <品檢備註> 事項如下 . 鍍層 AZ150 (含) 以上 , 鋅花等級 C~E 目標D，避免鋅花晶界明顯後續造成烤漆點狀未塗漆。 (RMK00565) | 訂單:2506EFE040/002 CCQC <品檢備註> 事項如下 . 【捲取】注意！本單為直立式包裝。禁用STAGGER捲取送包裝！送RCL重處理例外。 (RMK00512) | 訂單:2506EFE040/002 TOL 無 <生產備註> 事項 |  | 訂單 2506EFE040/002 修改記錄如下: 20250505 16:04:02 (25008) 退火碼: >> H2, 用途碼: >> COG003, 背面標示: >> S000, 訂單背面顏色(五碼): >> BW4CY, 背面漆膜厚: >> 12.5, 背面漆塗漆型式幾塗幾烤: >> 2, 鉻酸鹽: >> Z, 訂單厚度: >> 0.015, 訂單重: >> 20, 重量容許率(下限): >> 10, 重量容許率(上限): >> 10, 訂單寬度: >> 40.875, 鍍製方式: >> AC, 鋼捲內徑: >> 508, 鋼捲下限重: >> 2.73, 鋼捲上限重: >> 4.54, 壓花條件碼: >> -, 表面花紋: >> R, 綠色識別碼: >> -, 印刷輥號: >> -, 產品代碼: >> PPGL, 皮膜碼: >> -, 單位別: >> I, 油品種類: >> Z, 塗油量: >> Z, 包裝代碼: >> E0 , 保護膜碼: >> -, 客戶試片取樣數量: >> 0, 客戶試片取樣型式: >> -, 調質碼: >> S, 套筒碼: >> P , 規格: >> A792SSGR80, 製造標準: >> ASTM, 表面處理劑種類: >> Z, 表面處理劑塗佈量: >> Z, 伸長率測試: >> N, 硬度測試碼: >> N, 抗拉強度測試: >> N, 降伏強度測試: >> N, 厚度變異: >> 0, 訂單正面顏色(五碼): >> SBG47, 正面漆膜厚: >> 25, 正面漆塗漆型式幾塗幾烤: >> 2, 修邊碼: >> Y, 重量碼: >> AW, 鋼捲捲向: >> O, 鍍層碼: >> AZ50, 20250506 08:23:31 (25008) 訂單正面顏色(五碼): SBG47 >> SCS49, | F:保證1/2 ASTM 厚度公差 | [訂單訊息通知] 2025/05/09 2:52:58 PM 訂單訊息通知 (秦大維 >> 通知 >> Hebe Liu) 訂單訊息 : 本客戶有簽"1/2 ASTM 公差"所以 AIM厚度偏薄沒意義。而且什麼是 AIM？我看很多人不知道。所以別將客戶訊息直接COPY
PPGL | 2506EFE040/003 |  | 1. 製造標準為MS、ASTM或銷新加坡之訂單，若無技術指定優先用料，請優先使用國內料，勿使用ANFEN (OFP00406)-{.不符.} | 1. 製造標準為MS、ASTM或銷新加坡之訂單，若無技術指定優先用料，請優先使用國內料，勿使用ANFEN (OFP00406)-{.不符.} 2. 【提醒】！本單為直立式包裝，嚴禁鍍鋅或烤漆後以STAGGER捲取 (OFP00451)-{.不符.} 3. ※超耐候一系列用途要確認是否有英制公差需求，有英制公差需求時選配碼用ON027※ (OFP00680)-{.不符.} 4. 此經銷商有簽訂1/2厚度公差保證(無厚度變異),請調整冷軋與鍍鋅厚度公差管制範圍. 保證 ASTM 厚度公差 (OFP00180)-{.不符.} | 訂單:2506EFE040/003 CPL <生產備註> 事項如下 . 除HGI/ HGL 訂單邊緣不噴油. 其餘皆側緣噴油 (RMK00285) . 【美加訂單生產注意事項-CPL】1.客戶美加地區訂單實施修邊刀最大使用顆數上限(20顆) (RMK00717) . 【美加訂單生產注意事項-CPL】2.排程備註:注意修邊品質與毛邊 (RMK00717) . 【美加訂單生產注意事項-CPL】3.去毛邊輥的管制：兩側壓力均設定1.0 kg/cm2 (RMK00717) | 訂單:2506EFE040/003 CR1 <生產備註> 事項如下 . 此經銷商保證平均厚度在1/2厚度公差內，厚度量測NG時，如單位長度符合範圍，請放行 (RMK00402) . 【美加訂單生產注意事項-CR】1.兩側各加開一個spot cooling增加冷卻效果。 (RMK00717) . 【美加訂單生產注意事項-CR】2.發生毛邊時，請降速生產減輕毛邊程度，暫留討論後再處置。 (RMK00717) | 訂單:2506EFE040/003 CR2 <生產備註> 事項如下 . 此經銷商保證平均厚度在1/2厚度公差內，厚度量測NG時，如單位長度符合範圍，請放行 (RMK00402) . 【美加訂單生產注意事項-CR】1.兩側各加開一個spot cooling增加冷卻效果。 (RMK00717) . 【美加訂單生產注意事項-CR】2.發生毛邊時，請降速生產減輕毛邊程度，暫留討論後再處置。 (RMK00717) | 訂單:2506EFE040/003 CG1 <生產備註> 事項如下 . 鍍鋅表面不可有鋅痕、壓痕、凹陷、及刮傷 、應變痕等。 (RMK00054) . 此經銷商保證平均厚度在1/2厚度公差內，厚度量測NG時，如單位長度符合範圍，請放行 (RMK00402) . 鍍層 AZ150 (含) 以上 , 鋅花等級 C~E 目標D，避免鋅花晶界明顯後續造成烤漆點狀未塗漆。 (RMK00565) . 【美加訂單生產注意事項-CG1】副操確認完回控制室後，於生產排程鋼號旁簽名紀錄，以利後續追查(該排程生產完，排程單將保留)。 (RMK00717) . 【美加訂單生產注意事項-CG1】中央段副操每顆銲道出Pot時觀察銲道同時，確認Beaver Tail與鋼板接觸之Guide Roll羊毛氈狀況，並適時添加潤滑油(避免乾掉)。 (RMK00717) | 訂單:2506EFE040/003 CG2 <生產備註> 事項如下 . 鍍鋅表面不可有鋅痕、壓痕、凹陷、及刮傷 、應變痕等。 (RMK00054) . 此經銷商保證平均厚度在1/2厚度公差內，厚度量測NG時，如單位長度符合範圍，請放行 (RMK00402) . 鍍層 AZ150 (含) 以上 , 鋅花等級 C~E 目標D，避免鋅花晶界明顯後續造成烤漆點狀未塗漆。 (RMK00565) . 【美加訂單生產注意事項-CG2】1.使用SUB-NOZZLE (RMK00717) | 訂單:2506EFE040/003 CC1 <生產備註> 事項如下 . 正面面漆(20U)及正面總膜厚(25U)要求管制90%以上之膜厚,未達標準降級. (RMK00054) . 若背面面漆(20U)及背面總膜厚(25U)時要求管制90%以上之膜厚,未達標準降級 (RMK00054) . 面漆=18U(90%)~請購基準22U(110%),標準板總膜厚=5+20U(100%面漆). (RMK00054) . 30CM*全寬*留1塊給LAB及1塊給塗料商, (RMK00054) . 此經銷商保證平均厚度在1/2厚度公差內，厚度量測NG時，如單位長度符合範圍，請放行 (RMK00402) . 【捲取】注意！本單為直立式包裝。禁用STAGGER捲取送包裝！送RCL重處理例外。 (RMK00512) . 【美加訂單生產注意事項-CCP】1.請烤漆入口依照正背面漆鋼捲投向規定進行鋼捲投入。 (RMK00717) . 【美加訂單生產注意事項-CCP】2.烤漆入口依照鋼捲投向規定進行鋼捲投入。(CR1/CG1 CR2/CG2-->正向入料。CR1/CG2 CR2/CG1-->反向入料) (RMK00717) . 【美加訂單生產注意事項-CCP】3.此訂單背面漆一律採Nature塗裝，塗裝黏度設定40秒以上 (RMK00717) | 訂單:2506EFE040/003 CC2 <生產備註> 事項如下 . 正面面漆(20U)及正面總膜厚(25U)要求管制90%以上之膜厚,未達標準降級. (RMK00054) . 若背面面漆(20U)及背面總膜厚(25U)時要求管制90%以上之膜厚,未達標準降級 (RMK00054) . 面漆=18U(90%)~請購基準22U(110%),標準板總膜厚=5+20U(100%面漆). (RMK00054) . 30CM*全寬*留1塊給LAB及1塊給塗料商, (RMK00054) . 此經銷商保證平均厚度在1/2厚度公差內，厚度量測NG時，如單位長度符合範圍，請放行 (RMK00402) . 【捲取】注意！本單為直立式包裝。禁用STAGGER捲取送包裝！送RCL重處理例外。 (RMK00512) . 【美加訂單生產注意事項-CCP】1.請烤漆入口依照正背面漆鋼捲投向規定進行鋼捲投入。 (RMK00717) . 【美加訂單生產注意事項-CCP】2.烤漆入口依照鋼捲投向規定進行鋼捲投入。(CR1/CG1 CR2/CG2-->正向入料。CR1/CG2 CR2/CG1-->反向入料) (RMK00717) . 【美加訂單生產注意事項-CCP】3.此訂單背面漆一律採Nature塗裝，塗裝黏度設定40秒以上 (RMK00717) | 訂單:2506EFE040/003 RCL <生產備註> 事項如下 . 【捲取】注意！本單為直立式包裝。禁用STAGGER捲取送包裝！送RCL重處理例外。 (RMK00512) | 訂單:2506EFE040/003 CCPK 無 <生產備註> 事項 | 訂單:2506EFE040/003 CGQC <品檢備註> 事項如下 . 鍍層 AZ150 (含) 以上 , 鋅花等級 C~E 目標D，避免鋅花晶界明顯後續造成烤漆點狀未塗漆。 (RMK00565) | 訂單:2506EFE040/003 CCQC <品檢備註> 事項如下 . 【捲取】注意！本單為直立式包裝。禁用STAGGER捲取送包裝！送RCL重處理例外。 (RMK00512) | 訂單:2506EFE040/003 TOL 無 <生產備註> 事項 |  | 訂單 2506EFE040/003 修改記錄如下: 20250505 16:04:13 (25008) 退火碼: >> H2, 用途碼: >> COG003, 背面標示: >> S000, 訂單背面顏色(五碼): >> BW4CY, 背面漆膜厚: >> 12.5, 背面漆塗漆型式幾塗幾烤: >> 2, 鉻酸鹽: >> Z, 訂單厚度: >> 0.015, 訂單重: >> 20, 重量容許率(下限): >> 10, 重量容許率(上限): >> 10, 訂單寬度: >> 40.875, 鍍製方式: >> AC, 鋼捲內徑: >> 508, 鋼捲下限重: >> 2.73, 鋼捲上限重: >> 4.54, 壓花條件碼: >> -, 表面花紋: >> R, 綠色識別碼: >> -, 印刷輥號: >> -, 產品代碼: >> PPGL, 皮膜碼: >> -, 單位別: >> I, 油品種類: >> Z, 塗油量: >> Z, 包裝代碼: >> E0 , 保護膜碼: >> -, 客戶試片取樣數量: >> 0, 客戶試片取樣型式: >> -, 調質碼: >> S, 套筒碼: >> P , 規格: >> A792SSGR80, 製造標準: >> ASTM, 表面處理劑種類: >> Z, 表面處理劑塗佈量: >> Z, 伸長率測試: >> N, 硬度測試碼: >> N, 抗拉強度測試: >> N, 降伏強度測試: >> N, 厚度變異: >> 0, 訂單正面顏色(五碼): >> SBT7V, 正面漆膜厚: >> 25, 正面漆塗漆型式幾塗幾烤: >> 2, 修邊碼: >> Y, 重量碼: >> AW, 鋼捲捲向: >> O, 鍍層碼: >> AZ50, | F:保證1/2 ASTM 厚度公差 | [訂單訊息通知] 2025/05/09 2:52:58 PM 訂單訊息通知 (秦大維 >> 通知 >> Hebe Liu) 訂單訊息 : 本客戶有簽"1/2 ASTM 公差"所以 AIM厚度偏薄沒意義。而且什麼是 AIM？我看很多人不知道。所以別將客戶訊息直接COPY
PPGL | 2506EFE041/001 |  | 1. 製造標準為MS、ASTM或銷新加坡之訂單，若無技術指定優先用料，請優先使用國內料，勿使用ANFEN (OFP00406)-{.不符.} | 1. 製造標準為MS、ASTM或銷新加坡之訂單，若無技術指定優先用料，請優先使用國內料，勿使用ANFEN (OFP00406)-{.不符.} 2. 【提醒】！本單為直立式包裝，嚴禁鍍鋅或烤漆後以STAGGER捲取 (OFP00451)-{.不符.} 3. ※超耐候一系列用途要確認是否有英制公差需求，有英制公差需求時選配碼用ON027※ (OFP00680)-{.不符.} 4. 此經銷商有簽訂1/2厚度公差保證(無厚度變異),請調整冷軋與鍍鋅厚度公差管制範圍. 保證 ASTM 厚度公差 (OFP00180)-{.不符.} | 訂單:2506EFE041/001 CPL <生產備註> 事項如下 . 除HGI/ HGL 訂單邊緣不噴油. 其餘皆側緣噴油 (RMK00285) . 【美加訂單生產注意事項-CPL】1.客戶美加地區訂單實施修邊刀最大使用顆數上限(20顆) (RMK00717) . 【美加訂單生產注意事項-CPL】2.排程備註:注意修邊品質與毛邊 (RMK00717) . 【美加訂單生產注意事項-CPL】3.去毛邊輥的管制：兩側壓力均設定1.0 kg/cm2 (RMK00717) | 訂單:2506EFE041/001 CR1 <生產備註> 事項如下 . 此經銷商保證平均厚度在1/2厚度公差內，厚度量測NG時，如單位長度符合範圍，請放行 (RMK00402) . 【美加訂單生產注意事項-CR】1.兩側各加開一個spot cooling增加冷卻效果。 (RMK00717) . 【美加訂單生產注意事項-CR】2.發生毛邊時，請降速生產減輕毛邊程度，暫留討論後再處置。 (RMK00717) | 訂單:2506EFE041/001 CR2 <生產備註> 事項如下 . 此經銷商保證平均厚度在1/2厚度公差內，厚度量測NG時，如單位長度符合範圍，請放行 (RMK00402) . 【美加訂單生產注意事項-CR】1.兩側各加開一個spot cooling增加冷卻效果。 (RMK00717) . 【美加訂單生產注意事項-CR】2.發生毛邊時，請降速生產減輕毛邊程度，暫留討論後再處置。 (RMK00717) | 訂單:2506EFE041/001 CG1 <生產備註> 事項如下 . 鍍鋅表面不可有鋅痕、壓痕、凹陷、及刮傷 、應變痕等。 (RMK00054) . 此經銷商保證平均厚度在1/2厚度公差內，厚度量測NG時，如單位長度符合範圍，請放行 (RMK00402) . 鍍層 AZ150 (含) 以上 , 鋅花等級 C~E 目標D，避免鋅花晶界明顯後續造成烤漆點狀未塗漆。 (RMK00565) . 【美加訂單生產注意事項-CG1】副操確認完回控制室後，於生產排程鋼號旁簽名紀錄，以利後續追查(該排程生產完，排程單將保留)。 (RMK00717) . 【美加訂單生產注意事項-CG1】中央段副操每顆銲道出Pot時觀察銲道同時，確認Beaver Tail與鋼板接觸之Guide Roll羊毛氈狀況，並適時添加潤滑油(避免乾掉)。 (RMK00717) | 訂單:2506EFE041/001 CG2 <生產備註> 事項如下 . 鍍鋅表面不可有鋅痕、壓痕、凹陷、及刮傷 、應變痕等。 (RMK00054) . 此經銷商保證平均厚度在1/2厚度公差內，厚度量測NG時，如單位長度符合範圍，請放行 (RMK00402) . 鍍層 AZ150 (含) 以上 , 鋅花等級 C~E 目標D，避免鋅花晶界明顯後續造成烤漆點狀未塗漆。 (RMK00565) . 【美加訂單生產注意事項-CG2】1.使用SUB-NOZZLE (RMK00717) | 訂單:2506EFE041/001 CC1 <生產備註> 事項如下 . 正面面漆(20U)及正面總膜厚(25U)要求管制90%以上之膜厚,未達標準降級. (RMK00054) . 若背面面漆(20U)及背面總膜厚(25U)時要求管制90%以上之膜厚,未達標準降級 (RMK00054) . 面漆=18U(90%)~請購基準22U(110%),標準板總膜厚=5+20U(100%面漆). (RMK00054) . 30CM*全寬*留1塊給LAB及1塊給塗料商, (RMK00054) . 此經銷商保證平均厚度在1/2厚度公差內，厚度量測NG時，如單位長度符合範圍，請放行 (RMK00402) . 【捲取】注意！本單為直立式包裝。禁用STAGGER捲取送包裝！送RCL重處理例外。 (RMK00512) . 【美加訂單生產注意事項-CCP】1.請烤漆入口依照正背面漆鋼捲投向規定進行鋼捲投入。 (RMK00717) . 【美加訂單生產注意事項-CCP】2.烤漆入口依照鋼捲投向規定進行鋼捲投入。(CR1/CG1 CR2/CG2-->正向入料。CR1/CG2 CR2/CG1-->反向入料) (RMK00717) . 【美加訂單生產注意事項-CCP】3.此訂單背面漆一律採Nature塗裝，塗裝黏度設定40秒以上 (RMK00717) | 訂單:2506EFE041/001 CC2 <生產備註> 事項如下 . 正面面漆(20U)及正面總膜厚(25U)要求管制90%以上之膜厚,未達標準降級. (RMK00054) . 若背面面漆(20U)及背面總膜厚(25U)時要求管制90%以上之膜厚,未達標準降級 (RMK00054) . 面漆=18U(90%)~請購基準22U(110%),標準板總膜厚=5+20U(100%面漆). (RMK00054) . 30CM*全寬*留1塊給LAB及1塊給塗料商, (RMK00054) . 此經銷商保證平均厚度在1/2厚度公差內，厚度量測NG時，如單位長度符合範圍，請放行 (RMK00402) . 【捲取】注意！本單為直立式包裝。禁用STAGGER捲取送包裝！送RCL重處理例外。 (RMK00512) . 【美加訂單生產注意事項-CCP】1.請烤漆入口依照正背面漆鋼捲投向規定進行鋼捲投入。 (RMK00717) . 【美加訂單生產注意事項-CCP】2.烤漆入口依照鋼捲投向規定進行鋼捲投入。(CR1/CG1 CR2/CG2-->正向入料。CR1/CG2 CR2/CG1-->反向入料) (RMK00717) . 【美加訂單生產注意事項-CCP】3.此訂單背面漆一律採Nature塗裝，塗裝黏度設定40秒以上 (RMK00717) | 訂單:2506EFE041/001 RCL <生產備註> 事項如下 . 【捲取】注意！本單為直立式包裝。禁用STAGGER捲取送包裝！送RCL重處理例外。 (RMK00512) | 訂單:2506EFE041/001 CCPK 無 <生產備註> 事項 | 訂單:2506EFE041/001 CGQC <品檢備註> 事項如下 . 鍍層 AZ150 (含) 以上 , 鋅花等級 C~E 目標D，避免鋅花晶界明顯後續造成烤漆點狀未塗漆。 (RMK00565) | 訂單:2506EFE041/001 CCQC <品檢備註> 事項如下 . 【捲取】注意！本單為直立式包裝。禁用STAGGER捲取送包裝！送RCL重處理例外。 (RMK00512) | 訂單:2506EFE041/001 TOL 無 <生產備註> 事項 |  | 訂單 2506EFE041/001 修改記錄如下: 20250505 16:02:46 (25008) 退火碼: >> H2, 用途碼: >> COG003, 背面標示: >> S000, 訂單背面顏色(五碼): >> BW4CY, 背面漆膜厚: >> 12.5, 背面漆塗漆型式幾塗幾烤: >> 2, 鉻酸鹽: >> Z, 訂單厚度: >> 0.019, 訂單重: >> 20, 重量容許率(下限): >> 10, 重量容許率(上限): >> 10, 訂單寬度: >> 43, 鍍製方式: >> AC, 鋼捲內徑: >> 508, 鋼捲下限重: >> 2.73, 鋼捲上限重: >> 4.54, 壓花條件碼: >> -, 表面花紋: >> R, 綠色識別碼: >> -, 印刷輥號: >> -, 產品代碼: >> PPGL, 皮膜碼: >> -, 單位別: >> I, 油品種類: >> Z, 塗油量: >> Z, 包裝代碼: >> E0 , 保護膜碼: >> -, 客戶試片取樣型式: >> -, 調質碼: >> S, 套筒碼: >> P , 規格: >> A792SSGR80, 製造標準: >> ASTM, 表面處理劑種類: >> Z, 表面處理劑塗佈量: >> Z, 伸長率測試: >> N, 硬度測試碼: >> N, 抗拉強度測試: >> N, 降伏強度測試: >> N, 訂單正面顏色(五碼): >> SCS49, 正面漆膜厚: >> 25, 正面漆塗漆型式幾塗幾烤: >> 2, 修邊碼: >> Y, 重量碼: >> AW, 鋼捲捲向: >> O, 鍍層碼: >> AZ50, | F:保證1/2 ASTM 厚度公差 | [訂單訊息通知] 2025/05/09 1:55:49 PM 訂單訊息通知 (秦大維 >> 通知 >> Hebe Liu) 訂單訊息 : 本客戶有簽"1/2 ASTM 公差"所以 AIM厚度偏薄沒意義。而且什麼是 AIM？我看很多人不知道。所以別將客戶訊息直接COPY
PPGL | 2506EFE041/002 |  | 1. 製造標準為MS、ASTM或銷新加坡之訂單，若無技術指定優先用料，請優先使用國內料，勿使用ANFEN (OFP00406)-{.不符.} | 1. 製造標準為MS、ASTM或銷新加坡之訂單，若無技術指定優先用料，請優先使用國內料，勿使用ANFEN (OFP00406)-{.不符.} 2. 【提醒】！本單為直立式包裝，嚴禁鍍鋅或烤漆後以STAGGER捲取 (OFP00451)-{.不符.} 3. ※超耐候一系列用途要確認是否有英制公差需求，有英制公差需求時選配碼用ON027※ (OFP00680)-{.不符.} 4. 此經銷商有簽訂1/2厚度公差保證(無厚度變異),請調整冷軋與鍍鋅厚度公差管制範圍. 保證 ASTM 厚度公差 (OFP00180)-{.不符.} | 訂單:2506EFE041/002 CPL <生產備註> 事項如下 . 除HGI/ HGL 訂單邊緣不噴油. 其餘皆側緣噴油 (RMK00285) . 【美加訂單生產注意事項-CPL】1.客戶美加地區訂單實施修邊刀最大使用顆數上限(20顆) (RMK00717) . 【美加訂單生產注意事項-CPL】2.排程備註:注意修邊品質與毛邊 (RMK00717) . 【美加訂單生產注意事項-CPL】3.去毛邊輥的管制：兩側壓力均設定1.0 kg/cm2 (RMK00717) | 訂單:2506EFE041/002 CR1 <生產備註> 事項如下 . 此經銷商保證平均厚度在1/2厚度公差內，厚度量測NG時，如單位長度符合範圍，請放行 (RMK00402) . 【美加訂單生產注意事項-CR】1.兩側各加開一個spot cooling增加冷卻效果。 (RMK00717) . 【美加訂單生產注意事項-CR】2.發生毛邊時，請降速生產減輕毛邊程度，暫留討論後再處置。 (RMK00717) | 訂單:2506EFE041/002 CR2 <生產備註> 事項如下 . 此經銷商保證平均厚度在1/2厚度公差內，厚度量測NG時，如單位長度符合範圍，請放行 (RMK00402) . 【美加訂單生產注意事項-CR】1.兩側各加開一個spot cooling增加冷卻效果。 (RMK00717) . 【美加訂單生產注意事項-CR】2.發生毛邊時，請降速生產減輕毛邊程度，暫留討論後再處置。 (RMK00717) | 訂單:2506EFE041/002 CG1 <生產備註> 事項如下 . 鍍鋅表面不可有鋅痕、壓痕、凹陷、及刮傷 、應變痕等。 (RMK00054) . 此經銷商保證平均厚度在1/2厚度公差內，厚度量測NG時，如單位長度符合範圍，請放行 (RMK00402) . 鍍層 AZ150 (含) 以上 , 鋅花等級 C~E 目標D，避免鋅花晶界明顯後續造成烤漆點狀未塗漆。 (RMK00565) . 【美加訂單生產注意事項-CG1】副操確認完回控制室後，於生產排程鋼號旁簽名紀錄，以利後續追查(該排程生產完，排程單將保留)。 (RMK00717) . 【美加訂單生產注意事項-CG1】中央段副操每顆銲道出Pot時觀察銲道同時，確認Beaver Tail與鋼板接觸之Guide Roll羊毛氈狀況，並適時添加潤滑油(避免乾掉)。 (RMK00717) | 訂單:2506EFE041/002 CG2 <生產備註> 事項如下 . 鍍鋅表面不可有鋅痕、壓痕、凹陷、及刮傷 、應變痕等。 (RMK00054) . 此經銷商保證平均厚度在1/2厚度公差內，厚度量測NG時，如單位長度符合範圍，請放行 (RMK00402) . 鍍層 AZ150 (含) 以上 , 鋅花等級 C~E 目標D，避免鋅花晶界明顯後續造成烤漆點狀未塗漆。 (RMK00565) . 【美加訂單生產注意事項-CG2】1.使用SUB-NOZZLE (RMK00717) | 訂單:2506EFE041/002 CC1 <生產備註> 事項如下 . 正面面漆(20U)及正面總膜厚(25U)要求管制90%以上之膜厚,未達標準降級. (RMK00054) . 若背面面漆(20U)及背面總膜厚(25U)時要求管制90%以上之膜厚,未達標準降級 (RMK00054) . 面漆=18U(90%)~請購基準22U(110%),標準板總膜厚=5+20U(100%面漆). (RMK00054) . 30CM*全寬*留1塊給LAB及1塊給塗料商, (RMK00054) . 此經銷商保證平均厚度在1/2厚度公差內，厚度量測NG時，如單位長度符合範圍，請放行 (RMK00402) . 【捲取】注意！本單為直立式包裝。禁用STAGGER捲取送包裝！送RCL重處理例外。 (RMK00512) . 【美加訂單生產注意事項-CCP】1.請烤漆入口依照正背面漆鋼捲投向規定進行鋼捲投入。 (RMK00717) . 【美加訂單生產注意事項-CCP】2.烤漆入口依照鋼捲投向規定進行鋼捲投入。(CR1/CG1 CR2/CG2-->正向入料。CR1/CG2 CR2/CG1-->反向入料) (RMK00717) . 【美加訂單生產注意事項-CCP】3.此訂單背面漆一律採Nature塗裝，塗裝黏度設定40秒以上 (RMK00717) | 訂單:2506EFE041/002 CC2 <生產備註> 事項如下 . 正面面漆(20U)及正面總膜厚(25U)要求管制90%以上之膜厚,未達標準降級. (RMK00054) . 若背面面漆(20U)及背面總膜厚(25U)時要求管制90%以上之膜厚,未達標準降級 (RMK00054) . 面漆=18U(90%)~請購基準22U(110%),標準板總膜厚=5+20U(100%面漆). (RMK00054) . 30CM*全寬*留1塊給LAB及1塊給塗料商, (RMK00054) . 此經銷商保證平均厚度在1/2厚度公差內，厚度量測NG時，如單位長度符合範圍，請放行 (RMK00402) . 【捲取】注意！本單為直立式包裝。禁用STAGGER捲取送包裝！送RCL重處理例外。 (RMK00512) . 【美加訂單生產注意事項-CCP】1.請烤漆入口依照正背面漆鋼捲投向規定進行鋼捲投入。 (RMK00717) . 【美加訂單生產注意事項-CCP】2.烤漆入口依照鋼捲投向規定進行鋼捲投入。(CR1/CG1 CR2/CG2-->正向入料。CR1/CG2 CR2/CG1-->反向入料) (RMK00717) . 【美加訂單生產注意事項-CCP】3.此訂單背面漆一律採Nature塗裝，塗裝黏度設定40秒以上 (RMK00717) | 訂單:2506EFE041/002 RCL <生產備註> 事項如下 . 【捲取】注意！本單為直立式包裝。禁用STAGGER捲取送包裝！送RCL重處理例外。 (RMK00512) | 訂單:2506EFE041/002 CCPK 無 <生產備註> 事項 | 訂單:2506EFE041/002 CGQC <品檢備註> 事項如下 . 鍍層 AZ150 (含) 以上 , 鋅花等級 C~E 目標D，避免鋅花晶界明顯後續造成烤漆點狀未塗漆。 (RMK00565) | 訂單:2506EFE041/002 CCQC <品檢備註> 事項如下 . 【捲取】注意！本單為直立式包裝。禁用STAGGER捲取送包裝！送RCL重處理例外。 (RMK00512) | 訂單:2506EFE041/002 TOL 無 <生產備註> 事項 |  | 訂單 2506EFE041/002 修改記錄如下: 20250505 16:03:00 (25008) 退火碼: >> H2, 用途碼: >> COG003, 背面標示: >> S000, 訂單背面顏色(五碼): >> BW4CY, 背面漆膜厚: >> 12.5, 背面漆塗漆型式幾塗幾烤: >> 2, 鉻酸鹽: >> Z, 訂單厚度: >> 0.019, 訂單重: >> 20, 重量容許率(下限): >> 10, 重量容許率(上限): >> 10, 訂單寬度: >> 43, 鍍製方式: >> AC, 鋼捲內徑: >> 508, 鋼捲下限重: >> 2.73, 鋼捲上限重: >> 4.54, 壓花條件碼: >> -, 表面花紋: >> R, 綠色識別碼: >> -, 印刷輥號: >> -, 產品代碼: >> PPGL, 皮膜碼: >> -, 單位別: >> I, 油品種類: >> Z, 塗油量: >> Z, 包裝代碼: >> E0 , 保護膜碼: >> -, 客戶試片取樣數量: >> 0, 客戶試片取樣型式: >> -, 調質碼: >> S, 套筒碼: >> P , 規格: >> A792SSGR80, 製造標準: >> ASTM, 表面處理劑種類: >> Z, 表面處理劑塗佈量: >> Z, 伸長率測試: >> N, 硬度測試碼: >> N, 抗拉強度測試: >> N, 降伏強度測試: >> N, 厚度變異: >> 0, 訂單正面顏色(五碼): >> SYS57, 正面漆膜厚: >> 25, 正面漆塗漆型式幾塗幾烤: >> 2, 修邊碼: >> Y, 重量碼: >> AW, 鋼捲捲向: >> O, 鍍層碼: >> AZ50, | F:保證1/2 ASTM 厚度公差 | [訂單訊息通知] 2025/05/09 1:55:49 PM 訂單訊息通知 (秦大維 >> 通知 >> Hebe Liu) 訂單訊息 : 本客戶有簽"1/2 ASTM 公差"所以 AIM厚度偏薄沒意義。而且什麼是 AIM？我看很多人不知道。所以別將客戶訊息直接COPY
PPGL | 2506EFE041/003 |  | 1. 製造標準為MS、ASTM或銷新加坡之訂單，若無技術指定優先用料，請優先使用國內料，勿使用ANFEN (OFP00406)-{.不符.} | 1. 製造標準為MS、ASTM或銷新加坡之訂單，若無技術指定優先用料，請優先使用國內料，勿使用ANFEN (OFP00406)-{.不符.} 2. 【提醒】！本單為直立式包裝，嚴禁鍍鋅或烤漆後以STAGGER捲取 (OFP00451)-{.不符.} 3. ※超耐候一系列用途要確認是否有英制公差需求，有英制公差需求時選配碼用ON027※ (OFP00680)-{.不符.} 4. 此經銷商有簽訂1/2厚度公差保證(無厚度變異),請調整冷軋與鍍鋅厚度公差管制範圍. 保證 ASTM 厚度公差 (OFP00180)-{.不符.} | 訂單:2506EFE041/003 CPL <生產備註> 事項如下 . 除HGI/ HGL 訂單邊緣不噴油. 其餘皆側緣噴油 (RMK00285) . 【美加訂單生產注意事項-CPL】1.客戶美加地區訂單實施修邊刀最大使用顆數上限(20顆) (RMK00717) . 【美加訂單生產注意事項-CPL】2.排程備註:注意修邊品質與毛邊 (RMK00717) . 【美加訂單生產注意事項-CPL】3.去毛邊輥的管制：兩側壓力均設定1.0 kg/cm2 (RMK00717) | 訂單:2506EFE041/003 CR1 <生產備註> 事項如下 . 此經銷商保證平均厚度在1/2厚度公差內，厚度量測NG時，如單位長度符合範圍，請放行 (RMK00402) . 【美加訂單生產注意事項-CR】1.兩側各加開一個spot cooling增加冷卻效果。 (RMK00717) . 【美加訂單生產注意事項-CR】2.發生毛邊時，請降速生產減輕毛邊程度，暫留討論後再處置。 (RMK00717) | 訂單:2506EFE041/003 CR2 <生產備註> 事項如下 . 此經銷商保證平均厚度在1/2厚度公差內，厚度量測NG時，如單位長度符合範圍，請放行 (RMK00402) . 【美加訂單生產注意事項-CR】1.兩側各加開一個spot cooling增加冷卻效果。 (RMK00717) . 【美加訂單生產注意事項-CR】2.發生毛邊時，請降速生產減輕毛邊程度，暫留討論後再處置。 (RMK00717) | 訂單:2506EFE041/003 CG1 <生產備註> 事項如下 . 鍍鋅表面不可有鋅痕、壓痕、凹陷、及刮傷 、應變痕等。 (RMK00054) . 此經銷商保證平均厚度在1/2厚度公差內，厚度量測NG時，如單位長度符合範圍，請放行 (RMK00402) . 鍍層 AZ150 (含) 以上 , 鋅花等級 C~E 目標D，避免鋅花晶界明顯後續造成烤漆點狀未塗漆。 (RMK00565) . 【美加訂單生產注意事項-CG1】副操確認完回控制室後，於生產排程鋼號旁簽名紀錄，以利後續追查(該排程生產完，排程單將保留)。 (RMK00717) . 【美加訂單生產注意事項-CG1】中央段副操每顆銲道出Pot時觀察銲道同時，確認Beaver Tail與鋼板接觸之Guide Roll羊毛氈狀況，並適時添加潤滑油(避免乾掉)。 (RMK00717) | 訂單:2506EFE041/003 CG2 <生產備註> 事項如下 . 鍍鋅表面不可有鋅痕、壓痕、凹陷、及刮傷 、應變痕等。 (RMK00054) . 此經銷商保證平均厚度在1/2厚度公差內，厚度量測NG時，如單位長度符合範圍，請放行 (RMK00402) . 鍍層 AZ150 (含) 以上 , 鋅花等級 C~E 目標D，避免鋅花晶界明顯後續造成烤漆點狀未塗漆。 (RMK00565) . 【美加訂單生產注意事項-CG2】1.使用SUB-NOZZLE (RMK00717) | 訂單:2506EFE041/003 CC1 <生產備註> 事項如下 . 正面面漆(20U)及正面總膜厚(25U)要求管制90%以上之膜厚,未達標準降級. (RMK00054) . 若背面面漆(20U)及背面總膜厚(25U)時要求管制90%以上之膜厚,未達標準降級 (RMK00054) . 面漆=18U(90%)~請購基準22U(110%),標準板總膜厚=5+20U(100%面漆). (RMK00054) . 30CM*全寬*留1塊給LAB及1塊給塗料商, (RMK00054) . 此經銷商保證平均厚度在1/2厚度公差內，厚度量測NG時，如單位長度符合範圍，請放行 (RMK00402) . 【捲取】注意！本單為直立式包裝。禁用STAGGER捲取送包裝！送RCL重處理例外。 (RMK00512) . 【美加訂單生產注意事項-CCP】1.請烤漆入口依照正背面漆鋼捲投向規定進行鋼捲投入。 (RMK00717) . 【美加訂單生產注意事項-CCP】2.烤漆入口依照鋼捲投向規定進行鋼捲投入。(CR1/CG1 CR2/CG2-->正向入料。CR1/CG2 CR2/CG1-->反向入料) (RMK00717) . 【美加訂單生產注意事項-CCP】3.此訂單背面漆一律採Nature塗裝，塗裝黏度設定40秒以上 (RMK00717) | 訂單:2506EFE041/003 CC2 <生產備註> 事項如下 . 正面面漆(20U)及正面總膜厚(25U)要求管制90%以上之膜厚,未達標準降級. (RMK00054) . 若背面面漆(20U)及背面總膜厚(25U)時要求管制90%以上之膜厚,未達標準降級 (RMK00054) . 面漆=18U(90%)~請購基準22U(110%),標準板總膜厚=5+20U(100%面漆). (RMK00054) . 30CM*全寬*留1塊給LAB及1塊給塗料商, (RMK00054) . 此經銷商保證平均厚度在1/2厚度公差內，厚度量測NG時，如單位長度符合範圍，請放行 (RMK00402) . 【捲取】注意！本單為直立式包裝。禁用STAGGER捲取送包裝！送RCL重處理例外。 (RMK00512) . 【美加訂單生產注意事項-CCP】1.請烤漆入口依照正背面漆鋼捲投向規定進行鋼捲投入。 (RMK00717) . 【美加訂單生產注意事項-CCP】2.烤漆入口依照鋼捲投向規定進行鋼捲投入。(CR1/CG1 CR2/CG2-->正向入料。CR1/CG2 CR2/CG1-->反向入料) (RMK00717) . 【美加訂單生產注意事項-CCP】3.此訂單背面漆一律採Nature塗裝，塗裝黏度設定40秒以上 (RMK00717) | 訂單:2506EFE041/003 RCL <生產備註> 事項如下 . 【捲取】注意！本單為直立式包裝。禁用STAGGER捲取送包裝！送RCL重處理例外。 (RMK00512) | 訂單:2506EFE041/003 CCPK 無 <生產備註> 事項 | 訂單:2506EFE041/003 CGQC <品檢備註> 事項如下 . 鍍層 AZ150 (含) 以上 , 鋅花等級 C~E 目標D，避免鋅花晶界明顯後續造成烤漆點狀未塗漆。 (RMK00565) | 訂單:2506EFE041/003 CCQC <品檢備註> 事項如下 . 【捲取】注意！本單為直立式包裝。禁用STAGGER捲取送包裝！送RCL重處理例外。 (RMK00512) | 訂單:2506EFE041/003 TOL 無 <生產備註> 事項 |  | 訂單 2506EFE041/003 修改記錄如下: 20250505 16:03:11 (25008) 退火碼: >> H2, 用途碼: >> COG003, 背面標示: >> S000, 訂單背面顏色(五碼): >> BW4CY, 背面漆膜厚: >> 12.5, 背面漆塗漆型式幾塗幾烤: >> 2, 鉻酸鹽: >> Z, 訂單厚度: >> 0.019, 訂單重: >> 20, 重量容許率(下限): >> 10, 重量容許率(上限): >> 10, 訂單寬度: >> 43, 鍍製方式: >> AC, 鋼捲內徑: >> 508, 鋼捲下限重: >> 2.73, 鋼捲上限重: >> 4.54, 壓花條件碼: >> -, 表面花紋: >> R, 綠色識別碼: >> -, 印刷輥號: >> -, 產品代碼: >> PPGL, 皮膜碼: >> -, 單位別: >> I, 油品種類: >> Z, 塗油量: >> Z, 包裝代碼: >> E0 , 保護膜碼: >> -, 客戶試片取樣數量: >> 0, 客戶試片取樣型式: >> -, 調質碼: >> S, 套筒碼: >> P , 規格: >> A792SSGR80, 製造標準: >> ASTM, 表面處理劑種類: >> Z, 表面處理劑塗佈量: >> Z, 伸長率測試: >> N, 硬度測試碼: >> N, 抗拉強度測試: >> N, 降伏強度測試: >> N, 厚度變異: >> 0, 訂單正面顏色(五碼): >> SYS58, 正面漆膜厚: >> 25, 正面漆塗漆型式幾塗幾烤: >> 2, 修邊碼: >> Y, 重量碼: >> AW, 鋼捲捲向: >> O, 鍍層碼: >> AZ50, | F:保證1/2 ASTM 厚度公差 | [訂單訊息通知] 2025/05/09 1:55:49 PM 訂單訊息通知 (秦大維 >> 通知 >> Hebe Liu) 訂單訊息 : 本客戶有簽"1/2 ASTM 公差"所以 AIM厚度偏薄沒意義。而且什麼是 AIM？我看很多人不知道。所以別將客戶訊息直接COPY
PPGL | 2506EFE042/001 |  | 1. 製造標準為MS、ASTM或銷新加坡之訂單，若無技術指定優先用料，請優先使用國內料，勿使用ANFEN (OFP00406)-{.不符.} | 1. 製造標準為MS、ASTM或銷新加坡之訂單，若無技術指定優先用料，請優先使用國內料，勿使用ANFEN (OFP00406)-{.不符.} 2. 【提醒】！本單為直立式包裝，嚴禁鍍鋅或烤漆後以STAGGER捲取 (OFP00451)-{.不符.} 3. ※超耐候一系列用途要確認是否有英制公差需求，有英制公差需求時選配碼用ON027※ (OFP00680)-{.不符.} 4. 此經銷商有簽訂1/2厚度公差保證(無厚度變異),請調整冷軋與鍍鋅厚度公差管制範圍. 保證 ASTM 厚度公差 (OFP00180)-{.不符.} | 訂單:2506EFE042/001 CPL <生產備註> 事項如下 . 除HGI/ HGL 訂單邊緣不噴油. 其餘皆側緣噴油 (RMK00285) . 【美加訂單生產注意事項-CPL】1.客戶美加地區訂單實施修邊刀最大使用顆數上限(20顆) (RMK00717) . 【美加訂單生產注意事項-CPL】2.排程備註:注意修邊品質與毛邊 (RMK00717) . 【美加訂單生產注意事項-CPL】3.去毛邊輥的管制：兩側壓力均設定1.0 kg/cm2 (RMK00717) | 訂單:2506EFE042/001 CR1 <生產備註> 事項如下 . 此經銷商保證平均厚度在1/2厚度公差內，厚度量測NG時，如單位長度符合範圍，請放行 (RMK00402) . 【美加訂單生產注意事項-CR】1.兩側各加開一個spot cooling增加冷卻效果。 (RMK00717) . 【美加訂單生產注意事項-CR】2.發生毛邊時，請降速生產減輕毛邊程度，暫留討論後再處置。 (RMK00717) | 訂單:2506EFE042/001 CR2 <生產備註> 事項如下 . 此經銷商保證平均厚度在1/2厚度公差內，厚度量測NG時，如單位長度符合範圍，請放行 (RMK00402) . 【美加訂單生產注意事項-CR】1.兩側各加開一個spot cooling增加冷卻效果。 (RMK00717) . 【美加訂單生產注意事項-CR】2.發生毛邊時，請降速生產減輕毛邊程度，暫留討論後再處置。 (RMK00717) | 訂單:2506EFE042/001 CG1 <生產備註> 事項如下 . 鍍鋅表面不可有鋅痕、壓痕、凹陷、及刮傷 、應變痕等。 (RMK00054) . 此經銷商保證平均厚度在1/2厚度公差內，厚度量測NG時，如單位長度符合範圍，請放行 (RMK00402) . 鍍層 AZ150 (含) 以上 , 鋅花等級 C~E 目標D，避免鋅花晶界明顯後續造成烤漆點狀未塗漆。 (RMK00565) . 【美加訂單生產注意事項-CG1】副操確認完回控制室後，於生產排程鋼號旁簽名紀錄，以利後續追查(該排程生產完，排程單將保留)。 (RMK00717) . 【美加訂單生產注意事項-CG1】中央段副操每顆銲道出Pot時觀察銲道同時，確認Beaver Tail與鋼板接觸之Guide Roll羊毛氈狀況，並適時添加潤滑油(避免乾掉)。 (RMK00717) | 訂單:2506EFE042/001 CG2 <生產備註> 事項如下 . 鍍鋅表面不可有鋅痕、壓痕、凹陷、及刮傷 、應變痕等。 (RMK00054) . 此經銷商保證平均厚度在1/2厚度公差內，厚度量測NG時，如單位長度符合範圍，請放行 (RMK00402) . 鍍層 AZ150 (含) 以上 , 鋅花等級 C~E 目標D，避免鋅花晶界明顯後續造成烤漆點狀未塗漆。 (RMK00565) . 【美加訂單生產注意事項-CG2】1.使用SUB-NOZZLE (RMK00717) | 訂單:2506EFE042/001 CC1 <生產備註> 事項如下 . 正面面漆(20U)及正面總膜厚(25U)要求管制90%以上之膜厚,未達標準降級. (RMK00054) . 若背面面漆(20U)及背面總膜厚(25U)時要求管制90%以上之膜厚,未達標準降級 (RMK00054) . 面漆=18U(90%)~請購基準22U(110%),標準板總膜厚=5+20U(100%面漆). (RMK00054) . 30CM*全寬*留1塊給LAB及1塊給塗料商, (RMK00054) . 此經銷商保證平均厚度在1/2厚度公差內，厚度量測NG時，如單位長度符合範圍，請放行 (RMK00402) . 【捲取】注意！本單為直立式包裝。禁用STAGGER捲取送包裝！送RCL重處理例外。 (RMK00512) . 【美加訂單生產注意事項-CCP】1.請烤漆入口依照正背面漆鋼捲投向規定進行鋼捲投入。 (RMK00717) . 【美加訂單生產注意事項-CCP】2.烤漆入口依照鋼捲投向規定進行鋼捲投入。(CR1/CG1 CR2/CG2-->正向入料。CR1/CG2 CR2/CG1-->反向入料) (RMK00717) . 【美加訂單生產注意事項-CCP】3.此訂單背面漆一律採Nature塗裝，塗裝黏度設定40秒以上 (RMK00717) | 訂單:2506EFE042/001 CC2 <生產備註> 事項如下 . 正面面漆(20U)及正面總膜厚(25U)要求管制90%以上之膜厚,未達標準降級. (RMK00054) . 若背面面漆(20U)及背面總膜厚(25U)時要求管制90%以上之膜厚,未達標準降級 (RMK00054) . 面漆=18U(90%)~請購基準22U(110%),標準板總膜厚=5+20U(100%面漆). (RMK00054) . 30CM*全寬*留1塊給LAB及1塊給塗料商, (RMK00054) . 此經銷商保證平均厚度在1/2厚度公差內，厚度量測NG時，如單位長度符合範圍，請放行 (RMK00402) . 【捲取】注意！本單為直立式包裝。禁用STAGGER捲取送包裝！送RCL重處理例外。 (RMK00512) . 【美加訂單生產注意事項-CCP】1.請烤漆入口依照正背面漆鋼捲投向規定進行鋼捲投入。 (RMK00717) . 【美加訂單生產注意事項-CCP】2.烤漆入口依照鋼捲投向規定進行鋼捲投入。(CR1/CG1 CR2/CG2-->正向入料。CR1/CG2 CR2/CG1-->反向入料) (RMK00717) . 【美加訂單生產注意事項-CCP】3.此訂單背面漆一律採Nature塗裝，塗裝黏度設定40秒以上 (RMK00717) | 訂單:2506EFE042/001 RCL <生產備註> 事項如下 . 【捲取】注意！本單為直立式包裝。禁用STAGGER捲取送包裝！送RCL重處理例外。 (RMK00512) | 訂單:2506EFE042/001 CCPK 無 <生產備註> 事項 | 訂單:2506EFE042/001 CGQC <品檢備註> 事項如下 . 鍍層 AZ150 (含) 以上 , 鋅花等級 C~E 目標D，避免鋅花晶界明顯後續造成烤漆點狀未塗漆。 (RMK00565) | 訂單:2506EFE042/001 CCQC <品檢備註> 事項如下 . 【捲取】注意！本單為直立式包裝。禁用STAGGER捲取送包裝！送RCL重處理例外。 (RMK00512) | 訂單:2506EFE042/001 TOL 無 <生產備註> 事項 |  | 訂單 2506EFE042/001 修改記錄如下: 20250505 16:01:51 (25008) 退火碼: >> H2, 用途碼: >> COG003, 背面標示: >> S000, 訂單背面顏色(五碼): >> BW4CY, 背面漆膜厚: >> 12.5, 背面漆塗漆型式幾塗幾烤: >> 2, 鉻酸鹽: >> Z, 訂單厚度: >> 0.019, 訂單重: >> 20, 重量容許率(下限): >> 10, 重量容許率(上限): >> 10, 訂單寬度: >> 43, 鍍製方式: >> AC, 鋼捲內徑: >> 508, 鋼捲下限重: >> 2.73, 鋼捲上限重: >> 4.54, 壓花條件碼: >> -, 表面花紋: >> R, 綠色識別碼: >> -, 印刷輥號: >> -, 產品代碼: >> PPGL, 皮膜碼: >> -, 單位別: >> I, 油品種類: >> Z, 塗油量: >> Z, 包裝代碼: >> E0 , 保護膜碼: >> -, 客戶試片取樣型式: >> -, 調質碼: >> S, 套筒碼: >> P , 規格: >> A792SSGR80, 製造標準: >> ASTM, 表面處理劑種類: >> Z, 表面處理劑塗佈量: >> Z, 伸長率測試: >> N, 硬度測試碼: >> N, 抗拉強度測試: >> N, 降伏強度測試: >> N, 訂單正面顏色(五碼): >> SRH5Z, 正面漆膜厚: >> 25, 正面漆塗漆型式幾塗幾烤: >> 2, 修邊碼: >> Y, 重量碼: >> AW, 鋼捲捲向: >> I, 鍍層碼: >> AZ50, | F:保證1/2 ASTM 厚度公差 | [訂單訊息通知] 2025/05/09 9:53:20 AM 訂單訊息通知 (秦大維 >> 通知 >> Hebe Liu) 訂單訊息 : 本客戶有簽"1/2 ASTM 公差"所以 AIM厚度偏薄沒意義。而且什麼是 AIM？我看很多人不知道。所以別將客戶訊息直接COPY
PPGL | 2506EFE042/002 |  | 1. 製造標準為MS、ASTM或銷新加坡之訂單，若無技術指定優先用料，請優先使用國內料，勿使用ANFEN (OFP00406)-{.不符.} | 1. 製造標準為MS、ASTM或銷新加坡之訂單，若無技術指定優先用料，請優先使用國內料，勿使用ANFEN (OFP00406)-{.不符.} 2. 【提醒】！本單為直立式包裝，嚴禁鍍鋅或烤漆後以STAGGER捲取 (OFP00451)-{.不符.} 3. ※超耐候一系列用途要確認是否有英制公差需求，有英制公差需求時選配碼用ON027※ (OFP00680)-{.不符.} 4. 此經銷商有簽訂1/2厚度公差保證(無厚度變異),請調整冷軋與鍍鋅厚度公差管制範圍. 保證 ASTM 厚度公差 (OFP00180)-{.不符.} | 訂單:2506EFE042/002 CPL <生產備註> 事項如下 . 除HGI/ HGL 訂單邊緣不噴油. 其餘皆側緣噴油 (RMK00285) . 【美加訂單生產注意事項-CPL】1.客戶美加地區訂單實施修邊刀最大使用顆數上限(20顆) (RMK00717) . 【美加訂單生產注意事項-CPL】2.排程備註:注意修邊品質與毛邊 (RMK00717) . 【美加訂單生產注意事項-CPL】3.去毛邊輥的管制：兩側壓力均設定1.0 kg/cm2 (RMK00717) | 訂單:2506EFE042/002 CR1 <生產備註> 事項如下 . 此經銷商保證平均厚度在1/2厚度公差內，厚度量測NG時，如單位長度符合範圍，請放行 (RMK00402) . 【美加訂單生產注意事項-CR】1.兩側各加開一個spot cooling增加冷卻效果。 (RMK00717) . 【美加訂單生產注意事項-CR】2.發生毛邊時，請降速生產減輕毛邊程度，暫留討論後再處置。 (RMK00717) | 訂單:2506EFE042/002 CR2 <生產備註> 事項如下 . 此經銷商保證平均厚度在1/2厚度公差內，厚度量測NG時，如單位長度符合範圍，請放行 (RMK00402) . 【美加訂單生產注意事項-CR】1.兩側各加開一個spot cooling增加冷卻效果。 (RMK00717) . 【美加訂單生產注意事項-CR】2.發生毛邊時，請降速生產減輕毛邊程度，暫留討論後再處置。 (RMK00717) | 訂單:2506EFE042/002 CG1 <生產備註> 事項如下 . 鍍鋅表面不可有鋅痕、壓痕、凹陷、及刮傷 、應變痕等。 (RMK00054) . 此經銷商保證平均厚度在1/2厚度公差內，厚度量測NG時，如單位長度符合範圍，請放行 (RMK00402) . 鍍層 AZ150 (含) 以上 , 鋅花等級 C~E 目標D，避免鋅花晶界明顯後續造成烤漆點狀未塗漆。 (RMK00565) . 【美加訂單生產注意事項-CG1】副操確認完回控制室後，於生產排程鋼號旁簽名紀錄，以利後續追查(該排程生產完，排程單將保留)。 (RMK00717) . 【美加訂單生產注意事項-CG1】中央段副操每顆銲道出Pot時觀察銲道同時，確認Beaver Tail與鋼板接觸之Guide Roll羊毛氈狀況，並適時添加潤滑油(避免乾掉)。 (RMK00717) | 訂單:2506EFE042/002 CG2 <生產備註> 事項如下 . 鍍鋅表面不可有鋅痕、壓痕、凹陷、及刮傷 、應變痕等。 (RMK00054) . 此經銷商保證平均厚度在1/2厚度公差內，厚度量測NG時，如單位長度符合範圍，請放行 (RMK00402) . 鍍層 AZ150 (含) 以上 , 鋅花等級 C~E 目標D，避免鋅花晶界明顯後續造成烤漆點狀未塗漆。 (RMK00565) . 【美加訂單生產注意事項-CG2】1.使用SUB-NOZZLE (RMK00717) | 訂單:2506EFE042/002 CC1 <生產備註> 事項如下 . 正面面漆(20U)及正面總膜厚(25U)要求管制90%以上之膜厚,未達標準降級. (RMK00054) . 若背面面漆(20U)及背面總膜厚(25U)時要求管制90%以上之膜厚,未達標準降級 (RMK00054) . 面漆=18U(90%)~請購基準22U(110%),標準板總膜厚=5+20U(100%面漆). (RMK00054) . 30CM*全寬*留1塊給LAB及1塊給塗料商, (RMK00054) . 此經銷商保證平均厚度在1/2厚度公差內，厚度量測NG時，如單位長度符合範圍，請放行 (RMK00402) . 【捲取】注意！本單為直立式包裝。禁用STAGGER捲取送包裝！送RCL重處理例外。 (RMK00512) . 【美加訂單生產注意事項-CCP】1.請烤漆入口依照正背面漆鋼捲投向規定進行鋼捲投入。 (RMK00717) . 【美加訂單生產注意事項-CCP】2.烤漆入口依照鋼捲投向規定進行鋼捲投入。(CR1/CG1 CR2/CG2-->正向入料。CR1/CG2 CR2/CG1-->反向入料) (RMK00717) . 【美加訂單生產注意事項-CCP】3.此訂單背面漆一律採Nature塗裝，塗裝黏度設定40秒以上 (RMK00717) | 訂單:2506EFE042/002 CC2 <生產備註> 事項如下 . 正面面漆(20U)及正面總膜厚(25U)要求管制90%以上之膜厚,未達標準降級. (RMK00054) . 若背面面漆(20U)及背面總膜厚(25U)時要求管制90%以上之膜厚,未達標準降級 (RMK00054) . 面漆=18U(90%)~請購基準22U(110%),標準板總膜厚=5+20U(100%面漆). (RMK00054) . 30CM*全寬*留1塊給LAB及1塊給塗料商, (RMK00054) . 此經銷商保證平均厚度在1/2厚度公差內，厚度量測NG時，如單位長度符合範圍，請放行 (RMK00402) . 【捲取】注意！本單為直立式包裝。禁用STAGGER捲取送包裝！送RCL重處理例外。 (RMK00512) . 【美加訂單生產注意事項-CCP】1.請烤漆入口依照正背面漆鋼捲投向規定進行鋼捲投入。 (RMK00717) . 【美加訂單生產注意事項-CCP】2.烤漆入口依照鋼捲投向規定進行鋼捲投入。(CR1/CG1 CR2/CG2-->正向入料。CR1/CG2 CR2/CG1-->反向入料) (RMK00717) . 【美加訂單生產注意事項-CCP】3.此訂單背面漆一律採Nature塗裝，塗裝黏度設定40秒以上 (RMK00717) | 訂單:2506EFE042/002 RCL <生產備註> 事項如下 . 【捲取】注意！本單為直立式包裝。禁用STAGGER捲取送包裝！送RCL重處理例外。 (RMK00512) | 訂單:2506EFE042/002 CCPK 無 <生產備註> 事項 | 訂單:2506EFE042/002 CGQC <品檢備註> 事項如下 . 鍍層 AZ150 (含) 以上 , 鋅花等級 C~E 目標D，避免鋅花晶界明顯後續造成烤漆點狀未塗漆。 (RMK00565) | 訂單:2506EFE042/002 CCQC <品檢備註> 事項如下 . 【捲取】注意！本單為直立式包裝。禁用STAGGER捲取送包裝！送RCL重處理例外。 (RMK00512) | 訂單:2506EFE042/002 TOL 無 <生產備註> 事項 |  | 訂單 2506EFE042/002 修改記錄如下: 20250505 16:02:02 (25008) 退火碼: >> H2, 用途碼: >> COG003, 背面標示: >> S000, 訂單背面顏色(五碼): >> BW4CY, 背面漆膜厚: >> 12.5, 背面漆塗漆型式幾塗幾烤: >> 2, 鉻酸鹽: >> Z, 訂單厚度: >> 0.019, 訂單重: >> 40, 重量容許率(下限): >> 10, 重量容許率(上限): >> 10, 訂單寬度: >> 43, 鍍製方式: >> AC, 鋼捲內徑: >> 508, 鋼捲下限重: >> 2.73, 鋼捲上限重: >> 4.54, 壓花條件碼: >> -, 表面花紋: >> R, 綠色識別碼: >> -, 印刷輥號: >> -, 產品代碼: >> PPGL, 皮膜碼: >> -, 單位別: >> I, 油品種類: >> Z, 塗油量: >> Z, 包裝代碼: >> E0 , 保護膜碼: >> -, 客戶試片取樣數量: >> 0, 客戶試片取樣型式: >> -, 調質碼: >> S, 套筒碼: >> P , 規格: >> A792SSGR80, 製造標準: >> ASTM, 表面處理劑種類: >> Z, 表面處理劑塗佈量: >> Z, 伸長率測試: >> N, 硬度測試碼: >> N, 抗拉強度測試: >> N, 降伏強度測試: >> N, 厚度變異: >> 0, 訂單正面顏色(五碼): >> SBT69, 正面漆膜厚: >> 25, 正面漆塗漆型式幾塗幾烤: >> 2, 修邊碼: >> Y, 重量碼: >> AW, 鋼捲捲向: >> I, 鍍層碼: >> AZ50, | F:保證1/2 ASTM 厚度公差 | [訂單訊息通知] 2025/05/09 9:53:20 AM 訂單訊息通知 (秦大維 >> 通知 >> Hebe Liu) 訂單訊息 : 本客戶有簽"1/2 ASTM 公差"所以 AIM厚度偏薄沒意義。而且什麼是 AIM？我看很多人不知道。所以別將客戶訊息直接COPY
PPGL | 2506EFE042/003 |  | 1. 製造標準為MS、ASTM或銷新加坡之訂單，若無技術指定優先用料，請優先使用國內料，勿使用ANFEN (OFP00406)-{.不符.} | 1. 製造標準為MS、ASTM或銷新加坡之訂單，若無技術指定優先用料，請優先使用國內料，勿使用ANFEN (OFP00406)-{.不符.} 2. 【提醒】！本單為直立式包裝，嚴禁鍍鋅或烤漆後以STAGGER捲取 (OFP00451)-{.不符.} 3. ※超耐候一系列用途要確認是否有英制公差需求，有英制公差需求時選配碼用ON027※ (OFP00680)-{.不符.} 4. 此經銷商有簽訂1/2厚度公差保證(無厚度變異),請調整冷軋與鍍鋅厚度公差管制範圍. 保證 ASTM 厚度公差 (OFP00180)-{.不符.} | 訂單:2506EFE042/003 CPL <生產備註> 事項如下 . 除HGI/ HGL 訂單邊緣不噴油. 其餘皆側緣噴油 (RMK00285) . 【美加訂單生產注意事項-CPL】1.客戶美加地區訂單實施修邊刀最大使用顆數上限(20顆) (RMK00717) . 【美加訂單生產注意事項-CPL】2.排程備註:注意修邊品質與毛邊 (RMK00717) . 【美加訂單生產注意事項-CPL】3.去毛邊輥的管制：兩側壓力均設定1.0 kg/cm2 (RMK00717) | 訂單:2506EFE042/003 CR1 <生產備註> 事項如下 . 此經銷商保證平均厚度在1/2厚度公差內，厚度量測NG時，如單位長度符合範圍，請放行 (RMK00402) . 【美加訂單生產注意事項-CR】1.兩側各加開一個spot cooling增加冷卻效果。 (RMK00717) . 【美加訂單生產注意事項-CR】2.發生毛邊時，請降速生產減輕毛邊程度，暫留討論後再處置。 (RMK00717) | 訂單:2506EFE042/003 CR2 <生產備註> 事項如下 . 此經銷商保證平均厚度在1/2厚度公差內，厚度量測NG時，如單位長度符合範圍，請放行 (RMK00402) . 【美加訂單生產注意事項-CR】1.兩側各加開一個spot cooling增加冷卻效果。 (RMK00717) . 【美加訂單生產注意事項-CR】2.發生毛邊時，請降速生產減輕毛邊程度，暫留討論後再處置。 (RMK00717) | 訂單:2506EFE042/003 CG1 <生產備註> 事項如下 . 鍍鋅表面不可有鋅痕、壓痕、凹陷、及刮傷 、應變痕等。 (RMK00054) . 此經銷商保證平均厚度在1/2厚度公差內，厚度量測NG時，如單位長度符合範圍，請放行 (RMK00402) . 鍍層 AZ150 (含) 以上 , 鋅花等級 C~E 目標D，避免鋅花晶界明顯後續造成烤漆點狀未塗漆。 (RMK00565) . 【美加訂單生產注意事項-CG1】副操確認完回控制室後，於生產排程鋼號旁簽名紀錄，以利後續追查(該排程生產完，排程單將保留)。 (RMK00717) . 【美加訂單生產注意事項-CG1】中央段副操每顆銲道出Pot時觀察銲道同時，確認Beaver Tail與鋼板接觸之Guide Roll羊毛氈狀況，並適時添加潤滑油(避免乾掉)。 (RMK00717) | 訂單:2506EFE042/003 CG2 <生產備註> 事項如下 . 鍍鋅表面不可有鋅痕、壓痕、凹陷、及刮傷 、應變痕等。 (RMK00054) . 此經銷商保證平均厚度在1/2厚度公差內，厚度量測NG時，如單位長度符合範圍，請放行 (RMK00402) . 鍍層 AZ150 (含) 以上 , 鋅花等級 C~E 目標D，避免鋅花晶界明顯後續造成烤漆點狀未塗漆。 (RMK00565) . 【美加訂單生產注意事項-CG2】1.使用SUB-NOZZLE (RMK00717) | 訂單:2506EFE042/003 CC1 <生產備註> 事項如下 . 正面面漆(20U)及正面總膜厚(25U)要求管制90%以上之膜厚,未達標準降級. (RMK00054) . 若背面面漆(20U)及背面總膜厚(25U)時要求管制90%以上之膜厚,未達標準降級 (RMK00054) . 面漆=18U(90%)~請購基準22U(110%),標準板總膜厚=5+20U(100%面漆). (RMK00054) . 30CM*全寬*留1塊給LAB及1塊給塗料商, (RMK00054) . 此經銷商保證平均厚度在1/2厚度公差內，厚度量測NG時，如單位長度符合範圍，請放行 (RMK00402) . 【捲取】注意！本單為直立式包裝。禁用STAGGER捲取送包裝！送RCL重處理例外。 (RMK00512) . 【美加訂單生產注意事項-CCP】1.請烤漆入口依照正背面漆鋼捲投向規定進行鋼捲投入。 (RMK00717) . 【美加訂單生產注意事項-CCP】2.烤漆入口依照鋼捲投向規定進行鋼捲投入。(CR1/CG1 CR2/CG2-->正向入料。CR1/CG2 CR2/CG1-->反向入料) (RMK00717) . 【美加訂單生產注意事項-CCP】3.此訂單背面漆一律採Nature塗裝，塗裝黏度設定40秒以上 (RMK00717) | 訂單:2506EFE042/003 CC2 <生產備註> 事項如下 . 正面面漆(20U)及正面總膜厚(25U)要求管制90%以上之膜厚,未達標準降級. (RMK00054) . 若背面面漆(20U)及背面總膜厚(25U)時要求管制90%以上之膜厚,未達標準降級 (RMK00054) . 面漆=18U(90%)~請購基準22U(110%),標準板總膜厚=5+20U(100%面漆). (RMK00054) . 30CM*全寬*留1塊給LAB及1塊給塗料商, (RMK00054) . 此經銷商保證平均厚度在1/2厚度公差內，厚度量測NG時，如單位長度符合範圍，請放行 (RMK00402) . 【捲取】注意！本單為直立式包裝。禁用STAGGER捲取送包裝！送RCL重處理例外。 (RMK00512) . 【美加訂單生產注意事項-CCP】1.請烤漆入口依照正背面漆鋼捲投向規定進行鋼捲投入。 (RMK00717) . 【美加訂單生產注意事項-CCP】2.烤漆入口依照鋼捲投向規定進行鋼捲投入。(CR1/CG1 CR2/CG2-->正向入料。CR1/CG2 CR2/CG1-->反向入料) (RMK00717) . 【美加訂單生產注意事項-CCP】3.此訂單背面漆一律採Nature塗裝，塗裝黏度設定40秒以上 (RMK00717) | 訂單:2506EFE042/003 RCL <生產備註> 事項如下 . 【捲取】注意！本單為直立式包裝。禁用STAGGER捲取送包裝！送RCL重處理例外。 (RMK00512) | 訂單:2506EFE042/003 CCPK 無 <生產備註> 事項 | 訂單:2506EFE042/003 CGQC <品檢備註> 事項如下 . 鍍層 AZ150 (含) 以上 , 鋅花等級 C~E 目標D，避免鋅花晶界明顯後續造成烤漆點狀未塗漆。 (RMK00565) | 訂單:2506EFE042/003 CCQC <品檢備註> 事項如下 . 【捲取】注意！本單為直立式包裝。禁用STAGGER捲取送包裝！送RCL重處理例外。 (RMK00512) | 訂單:2506EFE042/003 TOL 無 <生產備註> 事項 |  | 訂單 2506EFE042/003 修改記錄如下: 20250505 16:02:11 (25008) 退火碼: >> H2, 用途碼: >> COG003, 背面標示: >> S000, 訂單背面顏色(五碼): >> BW4CY, 背面漆膜厚: >> 12.5, 背面漆塗漆型式幾塗幾烤: >> 2, 鉻酸鹽: >> Z, 訂單厚度: >> 0.019, 訂單重: >> 40, 重量容許率(下限): >> 10, 重量容許率(上限): >> 10, 訂單寬度: >> 43, 鍍製方式: >> AC, 鋼捲內徑: >> 508, 鋼捲下限重: >> 2.73, 鋼捲上限重: >> 4.54, 壓花條件碼: >> -, 表面花紋: >> R, 綠色識別碼: >> -, 印刷輥號: >> -, 產品代碼: >> PPGL, 皮膜碼: >> -, 單位別: >> I, 油品種類: >> Z, 塗油量: >> Z, 包裝代碼: >> E0 , 保護膜碼: >> -, 客戶試片取樣數量: >> 0, 客戶試片取樣型式: >> -, 調質碼: >> S, 套筒碼: >> P , 規格: >> A792SSGR80, 製造標準: >> ASTM, 表面處理劑種類: >> Z, 表面處理劑塗佈量: >> Z, 伸長率測試: >> N, 硬度測試碼: >> N, 抗拉強度測試: >> N, 降伏強度測試: >> N, 厚度變異: >> 0, 訂單正面顏色(五碼): >> SBG47, 正面漆膜厚: >> 25, 正面漆塗漆型式幾塗幾烤: >> 2, 修邊碼: >> Y, 重量碼: >> AW, 鋼捲捲向: >> I, 鍍層碼: >> AZ50, | F:保證1/2 ASTM 厚度公差 | [訂單訊息通知] 2025/05/09 9:53:20 AM 訂單訊息通知 (秦大維 >> 通知 >> Hebe Liu) 訂單訊息 : 本客戶有簽"1/2 ASTM 公差"所以 AIM厚度偏薄沒意義。而且什麼是 AIM？我看很多人不知道。所以別將客戶訊息直接COPY
PPGL | 2506EFE042/004 |  | 1. 製造標準為MS、ASTM或銷新加坡之訂單，若無技術指定優先用料，請優先使用國內料，勿使用ANFEN (OFP00406)-{.不符.} | 1. 製造標準為MS、ASTM或銷新加坡之訂單，若無技術指定優先用料，請優先使用國內料，勿使用ANFEN (OFP00406)-{.不符.} 2. 【提醒】！本單為直立式包裝，嚴禁鍍鋅或烤漆後以STAGGER捲取 (OFP00451)-{.不符.} 3. ※超耐候一系列用途要確認是否有英制公差需求，有英制公差需求時選配碼用ON027※ (OFP00680)-{.不符.} 4. 此經銷商有簽訂1/2厚度公差保證(無厚度變異),請調整冷軋與鍍鋅厚度公差管制範圍. 保證 ASTM 厚度公差 (OFP00180)-{.不符.} | 訂單:2506EFE042/004 CPL <生產備註> 事項如下 . 除HGI/ HGL 訂單邊緣不噴油. 其餘皆側緣噴油 (RMK00285) . 【美加訂單生產注意事項-CPL】1.客戶美加地區訂單實施修邊刀最大使用顆數上限(20顆) (RMK00717) . 【美加訂單生產注意事項-CPL】2.排程備註:注意修邊品質與毛邊 (RMK00717) . 【美加訂單生產注意事項-CPL】3.去毛邊輥的管制：兩側壓力均設定1.0 kg/cm2 (RMK00717) | 訂單:2506EFE042/004 CR1 <生產備註> 事項如下 . 此經銷商保證平均厚度在1/2厚度公差內，厚度量測NG時，如單位長度符合範圍，請放行 (RMK00402) . 【美加訂單生產注意事項-CR】1.兩側各加開一個spot cooling增加冷卻效果。 (RMK00717) . 【美加訂單生產注意事項-CR】2.發生毛邊時，請降速生產減輕毛邊程度，暫留討論後再處置。 (RMK00717) | 訂單:2506EFE042/004 CR2 <生產備註> 事項如下 . 此經銷商保證平均厚度在1/2厚度公差內，厚度量測NG時，如單位長度符合範圍，請放行 (RMK00402) . 【美加訂單生產注意事項-CR】1.兩側各加開一個spot cooling增加冷卻效果。 (RMK00717) . 【美加訂單生產注意事項-CR】2.發生毛邊時，請降速生產減輕毛邊程度，暫留討論後再處置。 (RMK00717) | 訂單:2506EFE042/004 CG1 <生產備註> 事項如下 . 鍍鋅表面不可有鋅痕、壓痕、凹陷、及刮傷 、應變痕等。 (RMK00054) . 此經銷商保證平均厚度在1/2厚度公差內，厚度量測NG時，如單位長度符合範圍，請放行 (RMK00402) . 鍍層 AZ150 (含) 以上 , 鋅花等級 C~E 目標D，避免鋅花晶界明顯後續造成烤漆點狀未塗漆。 (RMK00565) . 【美加訂單生產注意事項-CG1】副操確認完回控制室後，於生產排程鋼號旁簽名紀錄，以利後續追查(該排程生產完，排程單將保留)。 (RMK00717) . 【美加訂單生產注意事項-CG1】中央段副操每顆銲道出Pot時觀察銲道同時，確認Beaver Tail與鋼板接觸之Guide Roll羊毛氈狀況，並適時添加潤滑油(避免乾掉)。 (RMK00717) | 訂單:2506EFE042/004 CG2 <生產備註> 事項如下 . 鍍鋅表面不可有鋅痕、壓痕、凹陷、及刮傷 、應變痕等。 (RMK00054) . 此經銷商保證平均厚度在1/2厚度公差內，厚度量測NG時，如單位長度符合範圍，請放行 (RMK00402) . 鍍層 AZ150 (含) 以上 , 鋅花等級 C~E 目標D，避免鋅花晶界明顯後續造成烤漆點狀未塗漆。 (RMK00565) . 【美加訂單生產注意事項-CG2】1.使用SUB-NOZZLE (RMK00717) | 訂單:2506EFE042/004 CC1 <生產備註> 事項如下 . 正面面漆(20U)及正面總膜厚(25U)要求管制90%以上之膜厚,未達標準降級. (RMK00054) . 若背面面漆(20U)及背面總膜厚(25U)時要求管制90%以上之膜厚,未達標準降級 (RMK00054) . 面漆=18U(90%)~請購基準22U(110%),標準板總膜厚=5+20U(100%面漆). (RMK00054) . 30CM*全寬*留1塊給LAB及1塊給塗料商, (RMK00054) . 此經銷商保證平均厚度在1/2厚度公差內，厚度量測NG時，如單位長度符合範圍，請放行 (RMK00402) . 【捲取】注意！本單為直立式包裝。禁用STAGGER捲取送包裝！送RCL重處理例外。 (RMK00512) . 【美加訂單生產注意事項-CCP】1.請烤漆入口依照正背面漆鋼捲投向規定進行鋼捲投入。 (RMK00717) . 【美加訂單生產注意事項-CCP】2.烤漆入口依照鋼捲投向規定進行鋼捲投入。(CR1/CG1 CR2/CG2-->正向入料。CR1/CG2 CR2/CG1-->反向入料) (RMK00717) . 【美加訂單生產注意事項-CCP】3.此訂單背面漆一律採Nature塗裝，塗裝黏度設定40秒以上 (RMK00717) | 訂單:2506EFE042/004 CC2 <生產備註> 事項如下 . 正面面漆(20U)及正面總膜厚(25U)要求管制90%以上之膜厚,未達標準降級. (RMK00054) . 若背面面漆(20U)及背面總膜厚(25U)時要求管制90%以上之膜厚,未達標準降級 (RMK00054) . 面漆=18U(90%)~請購基準22U(110%),標準板總膜厚=5+20U(100%面漆). (RMK00054) . 30CM*全寬*留1塊給LAB及1塊給塗料商, (RMK00054) . 此經銷商保證平均厚度在1/2厚度公差內，厚度量測NG時，如單位長度符合範圍，請放行 (RMK00402) . 【捲取】注意！本單為直立式包裝。禁用STAGGER捲取送包裝！送RCL重處理例外。 (RMK00512) . 【美加訂單生產注意事項-CCP】1.請烤漆入口依照正背面漆鋼捲投向規定進行鋼捲投入。 (RMK00717) . 【美加訂單生產注意事項-CCP】2.烤漆入口依照鋼捲投向規定進行鋼捲投入。(CR1/CG1 CR2/CG2-->正向入料。CR1/CG2 CR2/CG1-->反向入料) (RMK00717) . 【美加訂單生產注意事項-CCP】3.此訂單背面漆一律採Nature塗裝，塗裝黏度設定40秒以上 (RMK00717) | 訂單:2506EFE042/004 RCL <生產備註> 事項如下 . 【捲取】注意！本單為直立式包裝。禁用STAGGER捲取送包裝！送RCL重處理例外。 (RMK00512) | 訂單:2506EFE042/004 CCPK 無 <生產備註> 事項 | 訂單:2506EFE042/004 CGQC <品檢備註> 事項如下 . 鍍層 AZ150 (含) 以上 , 鋅花等級 C~E 目標D，避免鋅花晶界明顯後續造成烤漆點狀未塗漆。 (RMK00565) | 訂單:2506EFE042/004 CCQC <品檢備註> 事項如下 . 【捲取】注意！本單為直立式包裝。禁用STAGGER捲取送包裝！送RCL重處理例外。 (RMK00512) | 訂單:2506EFE042/004 TOL 無 <生產備註> 事項 |  | 訂單 2506EFE042/004 修改記錄如下: 20250505 16:02:24 (25008) 退火碼: >> H2, 用途碼: >> COG003, 背面標示: >> S000, 訂單背面顏色(五碼): >> BW4CY, 背面漆膜厚: >> 12.5, 背面漆塗漆型式幾塗幾烤: >> 2, 鉻酸鹽: >> Z, 訂單厚度: >> 0.019, 訂單重: >> 20, 重量容許率(下限): >> 10, 重量容許率(上限): >> 10, 訂單寬度: >> 43, 鍍製方式: >> AC, 鋼捲內徑: >> 508, 鋼捲下限重: >> 2.73, 鋼捲上限重: >> 4.54, 壓花條件碼: >> -, 表面花紋: >> R, 綠色識別碼: >> -, 印刷輥號: >> -, 產品代碼: >> PPGL, 皮膜碼: >> -, 單位別: >> I, 油品種類: >> Z, 塗油量: >> Z, 包裝代碼: >> E0 , 保護膜碼: >> -, 客戶試片取樣數量: >> 0, 客戶試片取樣型式: >> -, 調質碼: >> S, 套筒碼: >> P , 規格: >> A792SSGR80, 製造標準: >> ASTM, 表面處理劑種類: >> Z, 表面處理劑塗佈量: >> Z, 伸長率測試: >> N, 硬度測試碼: >> N, 抗拉強度測試: >> N, 降伏強度測試: >> N, 厚度變異: >> 0, 訂單正面顏色(五碼): >> SCS49, 正面漆膜厚: >> 25, 正面漆塗漆型式幾塗幾烤: >> 2, 修邊碼: >> Y, 重量碼: >> AW, 鋼捲捲向: >> I, 鍍層碼: >> AZ50, | F:保證1/2 ASTM 厚度公差 | [訂單訊息通知] 2025/05/09 9:53:20 AM 訂單訊息通知 (秦大維 >> 通知 >> Hebe Liu) 訂單訊息 : 本客戶有簽"1/2 ASTM 公差"所以 AIM厚度偏薄沒意義。而且什麼是 AIM？我看很多人不知道。所以別將客戶訊息直接COPY
PPGL | 2506EFE043/001 |  | 1. 製造標準為MS、ASTM或銷新加坡之訂單，若無技術指定優先用料，請優先使用國內料，勿使用ANFEN (OFP00406)-{.不符.} | 1. 製造標準為MS、ASTM或銷新加坡之訂單，若無技術指定優先用料，請優先使用國內料，勿使用ANFEN (OFP00406)-{.不符.} 2. 【提醒】！本單為直立式包裝，嚴禁鍍鋅或烤漆後以STAGGER捲取 (OFP00451)-{.不符.} 3. ※超耐候一系列用途要確認是否有英制公差需求，有英制公差需求時選配碼用ON027※ (OFP00680)-{.不符.} 4. 此經銷商有簽訂1/2厚度公差保證(無厚度變異),請調整冷軋與鍍鋅厚度公差管制範圍. 保證 ASTM 厚度公差 (OFP00180)-{.不符.} | 訂單:2506EFE043/001 CPL <生產備註> 事項如下 . 除HGI/ HGL 訂單邊緣不噴油. 其餘皆側緣噴油 (RMK00285) . 【美加訂單生產注意事項-CPL】1.客戶美加地區訂單實施修邊刀最大使用顆數上限(20顆) (RMK00717) . 【美加訂單生產注意事項-CPL】2.排程備註:注意修邊品質與毛邊 (RMK00717) . 【美加訂單生產注意事項-CPL】3.去毛邊輥的管制：兩側壓力均設定1.0 kg/cm2 (RMK00717) | 訂單:2506EFE043/001 CR1 <生產備註> 事項如下 . 此經銷商保證平均厚度在1/2厚度公差內，厚度量測NG時，如單位長度符合範圍，請放行 (RMK00402) . 【美加訂單生產注意事項-CR】1.兩側各加開一個spot cooling增加冷卻效果。 (RMK00717) . 【美加訂單生產注意事項-CR】2.發生毛邊時，請降速生產減輕毛邊程度，暫留討論後再處置。 (RMK00717) | 訂單:2506EFE043/001 CR2 <生產備註> 事項如下 . 此經銷商保證平均厚度在1/2厚度公差內，厚度量測NG時，如單位長度符合範圍，請放行 (RMK00402) . 【美加訂單生產注意事項-CR】1.兩側各加開一個spot cooling增加冷卻效果。 (RMK00717) . 【美加訂單生產注意事項-CR】2.發生毛邊時，請降速生產減輕毛邊程度，暫留討論後再處置。 (RMK00717) | 訂單:2506EFE043/001 CG1 <生產備註> 事項如下 . 鍍鋅表面不可有鋅痕、壓痕、凹陷、及刮傷 、應變痕等。 (RMK00054) . 此經銷商保證平均厚度在1/2厚度公差內，厚度量測NG時，如單位長度符合範圍，請放行 (RMK00402) . 鍍層 AZ150 (含) 以上 , 鋅花等級 C~E 目標D，避免鋅花晶界明顯後續造成烤漆點狀未塗漆。 (RMK00565) . 【美加訂單生產注意事項-CG1】副操確認完回控制室後，於生產排程鋼號旁簽名紀錄，以利後續追查(該排程生產完，排程單將保留)。 (RMK00717) . 【美加訂單生產注意事項-CG1】中央段副操每顆銲道出Pot時觀察銲道同時，確認Beaver Tail與鋼板接觸之Guide Roll羊毛氈狀況，並適時添加潤滑油(避免乾掉)。 (RMK00717) | 訂單:2506EFE043/001 CG2 <生產備註> 事項如下 . 鍍鋅表面不可有鋅痕、壓痕、凹陷、及刮傷 、應變痕等。 (RMK00054) . 此經銷商保證平均厚度在1/2厚度公差內，厚度量測NG時，如單位長度符合範圍，請放行 (RMK00402) . 鍍層 AZ150 (含) 以上 , 鋅花等級 C~E 目標D，避免鋅花晶界明顯後續造成烤漆點狀未塗漆。 (RMK00565) . 【美加訂單生產注意事項-CG2】1.使用SUB-NOZZLE (RMK00717) | 訂單:2506EFE043/001 CC1 <生產備註> 事項如下 . 正面面漆(20U)及正面總膜厚(25U)要求管制90%以上之膜厚,未達標準降級. (RMK00054) . 若背面面漆(20U)及背面總膜厚(25U)時要求管制90%以上之膜厚,未達標準降級 (RMK00054) . 面漆=18U(90%)~請購基準22U(110%),標準板總膜厚=5+20U(100%面漆). (RMK00054) . 30CM*全寬*留1塊給LAB及1塊給塗料商, (RMK00054) . 此經銷商保證平均厚度在1/2厚度公差內，厚度量測NG時，如單位長度符合範圍，請放行 (RMK00402) . 【捲取】注意！本單為直立式包裝。禁用STAGGER捲取送包裝！送RCL重處理例外。 (RMK00512) . 【美加訂單生產注意事項-CCP】1.請烤漆入口依照正背面漆鋼捲投向規定進行鋼捲投入。 (RMK00717) . 【美加訂單生產注意事項-CCP】2.烤漆入口依照鋼捲投向規定進行鋼捲投入。(CR1/CG1 CR2/CG2-->正向入料。CR1/CG2 CR2/CG1-->反向入料) (RMK00717) . 【美加訂單生產注意事項-CCP】3.此訂單背面漆一律採Nature塗裝，塗裝黏度設定40秒以上 (RMK00717) | 訂單:2506EFE043/001 CC2 <生產備註> 事項如下 . 正面面漆(20U)及正面總膜厚(25U)要求管制90%以上之膜厚,未達標準降級. (RMK00054) . 若背面面漆(20U)及背面總膜厚(25U)時要求管制90%以上之膜厚,未達標準降級 (RMK00054) . 面漆=18U(90%)~請購基準22U(110%),標準板總膜厚=5+20U(100%面漆). (RMK00054) . 30CM*全寬*留1塊給LAB及1塊給塗料商, (RMK00054) . 此經銷商保證平均厚度在1/2厚度公差內，厚度量測NG時，如單位長度符合範圍，請放行 (RMK00402) . 【捲取】注意！本單為直立式包裝。禁用STAGGER捲取送包裝！送RCL重處理例外。 (RMK00512) . 【美加訂單生產注意事項-CCP】1.請烤漆入口依照正背面漆鋼捲投向規定進行鋼捲投入。 (RMK00717) . 【美加訂單生產注意事項-CCP】2.烤漆入口依照鋼捲投向規定進行鋼捲投入。(CR1/CG1 CR2/CG2-->正向入料。CR1/CG2 CR2/CG1-->反向入料) (RMK00717) . 【美加訂單生產注意事項-CCP】3.此訂單背面漆一律採Nature塗裝，塗裝黏度設定40秒以上 (RMK00717) | 訂單:2506EFE043/001 RCL <生產備註> 事項如下 . 【捲取】注意！本單為直立式包裝。禁用STAGGER捲取送包裝！送RCL重處理例外。 (RMK00512) | 訂單:2506EFE043/001 CCPK 無 <生產備註> 事項 | 訂單:2506EFE043/001 CGQC <品檢備註> 事項如下 . 鍍層 AZ150 (含) 以上 , 鋅花等級 C~E 目標D，避免鋅花晶界明顯後續造成烤漆點狀未塗漆。 (RMK00565) | 訂單:2506EFE043/001 CCQC <品檢備註> 事項如下 . 【捲取】注意！本單為直立式包裝。禁用STAGGER捲取送包裝！送RCL重處理例外。 (RMK00512) | 訂單:2506EFE043/001 TOL 無 <生產備註> 事項 |  | 訂單 2506EFE043/001 修改記錄如下: 20250505 16:01:11 (25008) 退火碼: >> H2, 用途碼: >> COG003, 背面標示: >> S000, 訂單背面顏色(五碼): >> BW4CY, 背面漆膜厚: >> 12.5, 背面漆塗漆型式幾塗幾烤: >> 2, 鉻酸鹽: >> Z, 訂單厚度: >> 0.015, 訂單重: >> 20, 重量容許率(下限): >> 10, 重量容許率(上限): >> 10, 訂單寬度: >> 40.875, 鍍製方式: >> AC, 鋼捲內徑: >> 508, 鋼捲下限重: >> 2.73, 鋼捲上限重: >> 4.54, 壓花條件碼: >> -, 表面花紋: >> R, 綠色識別碼: >> -, 印刷輥號: >> -, 產品代碼: >> PPGL, 皮膜碼: >> -, 單位別: >> I, 油品種類: >> Z, 塗油量: >> Z, 包裝代碼: >> E0 , 保護膜碼: >> -, 客戶試片取樣型式: >> -, 調質碼: >> S, 套筒碼: >> P , 規格: >> A792SSGR80, 製造標準: >> ASTM, 表面處理劑種類: >> Z, 表面處理劑塗佈量: >> Z, 伸長率測試: >> N, 硬度測試碼: >> N, 抗拉強度測試: >> N, 降伏強度測試: >> N, 訂單正面顏色(五碼): >> SBS5V, 正面漆膜厚: >> 25, 正面漆塗漆型式幾塗幾烤: >> 2, 修邊碼: >> Y, 重量碼: >> AW, 鋼捲捲向: >> O, 鍍層碼: >> AZ50, | F:保證1/2 ASTM 厚度公差 | [訂單訊息通知] 2025/05/09 4:03:54 PM 訂單訊息通知 (秦大維 >> 通知 >> Hebe Liu) 訂單訊息 : 本客戶有簽"1/2 ASTM 公差"所以 AIM厚度偏薄沒意義。而且什麼是 AIM？我看很多人不知道。所以別將客戶訊息直接COPY
PPGL | 2506EFE043/002 |  | 1. 製造標準為MS、ASTM或銷新加坡之訂單，若無技術指定優先用料，請優先使用國內料，勿使用ANFEN (OFP00406)-{.不符.} | 1. 製造標準為MS、ASTM或銷新加坡之訂單，若無技術指定優先用料，請優先使用國內料，勿使用ANFEN (OFP00406)-{.不符.} 2. 【提醒】！本單為直立式包裝，嚴禁鍍鋅或烤漆後以STAGGER捲取 (OFP00451)-{.不符.} 3. ※超耐候一系列用途要確認是否有英制公差需求，有英制公差需求時選配碼用ON027※ (OFP00680)-{.不符.} 4. 此經銷商有簽訂1/2厚度公差保證(無厚度變異),請調整冷軋與鍍鋅厚度公差管制範圍. 保證 ASTM 厚度公差 (OFP00180)-{.不符.} | 訂單:2506EFE043/002 CPL <生產備註> 事項如下 . 除HGI/ HGL 訂單邊緣不噴油. 其餘皆側緣噴油 (RMK00285) . 【美加訂單生產注意事項-CPL】1.客戶美加地區訂單實施修邊刀最大使用顆數上限(20顆) (RMK00717) . 【美加訂單生產注意事項-CPL】2.排程備註:注意修邊品質與毛邊 (RMK00717) . 【美加訂單生產注意事項-CPL】3.去毛邊輥的管制：兩側壓力均設定1.0 kg/cm2 (RMK00717) | 訂單:2506EFE043/002 CR1 <生產備註> 事項如下 . 此經銷商保證平均厚度在1/2厚度公差內，厚度量測NG時，如單位長度符合範圍，請放行 (RMK00402) . 【美加訂單生產注意事項-CR】1.兩側各加開一個spot cooling增加冷卻效果。 (RMK00717) . 【美加訂單生產注意事項-CR】2.發生毛邊時，請降速生產減輕毛邊程度，暫留討論後再處置。 (RMK00717) | 訂單:2506EFE043/002 CR2 <生產備註> 事項如下 . 此經銷商保證平均厚度在1/2厚度公差內，厚度量測NG時，如單位長度符合範圍，請放行 (RMK00402) . 【美加訂單生產注意事項-CR】1.兩側各加開一個spot cooling增加冷卻效果。 (RMK00717) . 【美加訂單生產注意事項-CR】2.發生毛邊時，請降速生產減輕毛邊程度，暫留討論後再處置。 (RMK00717) | 訂單:2506EFE043/002 CG1 <生產備註> 事項如下 . 鍍鋅表面不可有鋅痕、壓痕、凹陷、及刮傷 、應變痕等。 (RMK00054) . 此經銷商保證平均厚度在1/2厚度公差內，厚度量測NG時，如單位長度符合範圍，請放行 (RMK00402) . 鍍層 AZ150 (含) 以上 , 鋅花等級 C~E 目標D，避免鋅花晶界明顯後續造成烤漆點狀未塗漆。 (RMK00565) . 【美加訂單生產注意事項-CG1】副操確認完回控制室後，於生產排程鋼號旁簽名紀錄，以利後續追查(該排程生產完，排程單將保留)。 (RMK00717) . 【美加訂單生產注意事項-CG1】中央段副操每顆銲道出Pot時觀察銲道同時，確認Beaver Tail與鋼板接觸之Guide Roll羊毛氈狀況，並適時添加潤滑油(避免乾掉)。 (RMK00717) | 訂單:2506EFE043/002 CG2 <生產備註> 事項如下 . 鍍鋅表面不可有鋅痕、壓痕、凹陷、及刮傷 、應變痕等。 (RMK00054) . 此經銷商保證平均厚度在1/2厚度公差內，厚度量測NG時，如單位長度符合範圍，請放行 (RMK00402) . 鍍層 AZ150 (含) 以上 , 鋅花等級 C~E 目標D，避免鋅花晶界明顯後續造成烤漆點狀未塗漆。 (RMK00565) . 【美加訂單生產注意事項-CG2】1.使用SUB-NOZZLE (RMK00717) | 訂單:2506EFE043/002 CC1 <生產備註> 事項如下 . 正面面漆(20U)及正面總膜厚(25U)要求管制90%以上之膜厚,未達標準降級. (RMK00054) . 若背面面漆(20U)及背面總膜厚(25U)時要求管制90%以上之膜厚,未達標準降級 (RMK00054) . 面漆=18U(90%)~請購基準22U(110%),標準板總膜厚=5+20U(100%面漆). (RMK00054) . 30CM*全寬*留1塊給LAB及1塊給塗料商, (RMK00054) . 此經銷商保證平均厚度在1/2厚度公差內，厚度量測NG時，如單位長度符合範圍，請放行 (RMK00402) . 【捲取】注意！本單為直立式包裝。禁用STAGGER捲取送包裝！送RCL重處理例外。 (RMK00512) . 【美加訂單生產注意事項-CCP】1.請烤漆入口依照正背面漆鋼捲投向規定進行鋼捲投入。 (RMK00717) . 【美加訂單生產注意事項-CCP】2.烤漆入口依照鋼捲投向規定進行鋼捲投入。(CR1/CG1 CR2/CG2-->正向入料。CR1/CG2 CR2/CG1-->反向入料) (RMK00717) . 【美加訂單生產注意事項-CCP】3.此訂單背面漆一律採Nature塗裝，塗裝黏度設定40秒以上 (RMK00717) | 訂單:2506EFE043/002 CC2 <生產備註> 事項如下 . 正面面漆(20U)及正面總膜厚(25U)要求管制90%以上之膜厚,未達標準降級. (RMK00054) . 若背面面漆(20U)及背面總膜厚(25U)時要求管制90%以上之膜厚,未達標準降級 (RMK00054) . 面漆=18U(90%)~請購基準22U(110%),標準板總膜厚=5+20U(100%面漆). (RMK00054) . 30CM*全寬*留1塊給LAB及1塊給塗料商, (RMK00054) . 此經銷商保證平均厚度在1/2厚度公差內，厚度量測NG時，如單位長度符合範圍，請放行 (RMK00402) . 【捲取】注意！本單為直立式包裝。禁用STAGGER捲取送包裝！送RCL重處理例外。 (RMK00512) . 【美加訂單生產注意事項-CCP】1.請烤漆入口依照正背面漆鋼捲投向規定進行鋼捲投入。 (RMK00717) . 【美加訂單生產注意事項-CCP】2.烤漆入口依照鋼捲投向規定進行鋼捲投入。(CR1/CG1 CR2/CG2-->正向入料。CR1/CG2 CR2/CG1-->反向入料) (RMK00717) . 【美加訂單生產注意事項-CCP】3.此訂單背面漆一律採Nature塗裝，塗裝黏度設定40秒以上 (RMK00717) | 訂單:2506EFE043/002 RCL <生產備註> 事項如下 . 【捲取】注意！本單為直立式包裝。禁用STAGGER捲取送包裝！送RCL重處理例外。 (RMK00512) | 訂單:2506EFE043/002 CCPK 無 <生產備註> 事項 | 訂單:2506EFE043/002 CGQC <品檢備註> 事項如下 . 鍍層 AZ150 (含) 以上 , 鋅花等級 C~E 目標D，避免鋅花晶界明顯後續造成烤漆點狀未塗漆。 (RMK00565) | 訂單:2506EFE043/002 CCQC <品檢備註> 事項如下 . 【捲取】注意！本單為直立式包裝。禁用STAGGER捲取送包裝！送RCL重處理例外。 (RMK00512) | 訂單:2506EFE043/002 TOL 無 <生產備註> 事項 |  | 訂單 2506EFE043/002 修改記錄如下: 20250505 16:01:25 (25008) 退火碼: >> H2, 用途碼: >> COG003, 背面標示: >> S000, 訂單背面顏色(五碼): >> BW4CY, 背面漆膜厚: >> 12.5, 背面漆塗漆型式幾塗幾烤: >> 2, 鉻酸鹽: >> Z, 訂單厚度: >> 0.015, 訂單重: >> 20, 重量容許率(下限): >> 10, 重量容許率(上限): >> 10, 訂單寬度: >> 40.875, 鍍製方式: >> AC, 鋼捲內徑: >> 508, 鋼捲下限重: >> 2.73, 鋼捲上限重: >> 4.54, 壓花條件碼: >> -, 表面花紋: >> R, 綠色識別碼: >> -, 印刷輥號: >> -, 產品代碼: >> PPGL, 皮膜碼: >> -, 單位別: >> I, 油品種類: >> Z, 塗油量: >> Z, 包裝代碼: >> E0 , 保護膜碼: >> -, 客戶試片取樣數量: >> 0, 客戶試片取樣型式: >> -, 調質碼: >> S, 套筒碼: >> P , 規格: >> A792SSGR80, 製造標準: >> ASTM, 表面處理劑種類: >> Z, 表面處理劑塗佈量: >> Z, 伸長率測試: >> N, 硬度測試碼: >> N, 抗拉強度測試: >> N, 降伏強度測試: >> N, 厚度變異: >> 0, 訂單正面顏色(五碼): >> SGH5W, 正面漆膜厚: >> 25, 正面漆塗漆型式幾塗幾烤: >> 2, 修邊碼: >> Y, 重量碼: >> AW, 鋼捲捲向: >> O, 鍍層碼: >> AZ50, | F:保證1/2 ASTM 厚度公差 | [訂單訊息通知] 2025/05/09 4:03:54 PM 訂單訊息通知 (秦大維 >> 通知 >> Hebe Liu) 訂單訊息 : 本客戶有簽"1/2 ASTM 公差"所以 AIM厚度偏薄沒意義。而且什麼是 AIM？我看很多人不知道。所以別將客戶訊息直接COPY
PPGL | 2506EFE044/002 |  | 1. 製造標準為MS、ASTM或銷新加坡之訂單，若無技術指定優先用料，請優先使用國內料，勿使用ANFEN (OFP00406)-{.不符.} | 1. 製造標準為MS、ASTM或銷新加坡之訂單，若無技術指定優先用料，請優先使用國內料，勿使用ANFEN (OFP00406)-{.不符.} 2. 【提醒】！本單為直立式包裝，嚴禁鍍鋅或烤漆後以STAGGER捲取 (OFP00451)-{.不符.} 3. ※超耐候一系列用途要確認是否有英制公差需求，有英制公差需求時選配碼用ON027※ (OFP00680)-{.不符.} 4. 此經銷商有簽訂1/2厚度公差保證(無厚度變異),請調整冷軋與鍍鋅厚度公差管制範圍. 保證 ASTM 厚度公差 (OFP00180)-{.不符.} | 訂單:2506EFE044/002 CPL <生產備註> 事項如下 . 除HGI/ HGL 訂單邊緣不噴油. 其餘皆側緣噴油 (RMK00285) . 【美加訂單生產注意事項-CPL】1.客戶美加地區訂單實施修邊刀最大使用顆數上限(20顆) (RMK00717) . 【美加訂單生產注意事項-CPL】2.排程備註:注意修邊品質與毛邊 (RMK00717) . 【美加訂單生產注意事項-CPL】3.去毛邊輥的管制：兩側壓力均設定1.0 kg/cm2 (RMK00717) | 訂單:2506EFE044/002 CR1 <生產備註> 事項如下 . 此經銷商保證平均厚度在1/2厚度公差內，厚度量測NG時，如單位長度符合範圍，請放行 (RMK00402) . 【美加訂單生產注意事項-CR】1.兩側各加開一個spot cooling增加冷卻效果。 (RMK00717) . 【美加訂單生產注意事項-CR】2.發生毛邊時，請降速生產減輕毛邊程度，暫留討論後再處置。 (RMK00717) | 訂單:2506EFE044/002 CR2 <生產備註> 事項如下 . 此經銷商保證平均厚度在1/2厚度公差內，厚度量測NG時，如單位長度符合範圍，請放行 (RMK00402) . 【美加訂單生產注意事項-CR】1.兩側各加開一個spot cooling增加冷卻效果。 (RMK00717) . 【美加訂單生產注意事項-CR】2.發生毛邊時，請降速生產減輕毛邊程度，暫留討論後再處置。 (RMK00717) | 訂單:2506EFE044/002 CG1 <生產備註> 事項如下 . 鍍鋅表面不可有鋅痕、壓痕、凹陷、及刮傷 、應變痕等。 (RMK00054) . 此經銷商保證平均厚度在1/2厚度公差內，厚度量測NG時，如單位長度符合範圍，請放行 (RMK00402) . 鍍層 AZ150 (含) 以上 , 鋅花等級 C~E 目標D，避免鋅花晶界明顯後續造成烤漆點狀未塗漆。 (RMK00565) . 【美加訂單生產注意事項-CG1】副操確認完回控制室後，於生產排程鋼號旁簽名紀錄，以利後續追查(該排程生產完，排程單將保留)。 (RMK00717) . 【美加訂單生產注意事項-CG1】中央段副操每顆銲道出Pot時觀察銲道同時，確認Beaver Tail與鋼板接觸之Guide Roll羊毛氈狀況，並適時添加潤滑油(避免乾掉)。 (RMK00717) | 訂單:2506EFE044/002 CG2 <生產備註> 事項如下 . 鍍鋅表面不可有鋅痕、壓痕、凹陷、及刮傷 、應變痕等。 (RMK00054) . 此經銷商保證平均厚度在1/2厚度公差內，厚度量測NG時，如單位長度符合範圍，請放行 (RMK00402) . 鍍層 AZ150 (含) 以上 , 鋅花等級 C~E 目標D，避免鋅花晶界明顯後續造成烤漆點狀未塗漆。 (RMK00565) . 【美加訂單生產注意事項-CG2】1.使用SUB-NOZZLE (RMK00717) | 訂單:2506EFE044/002 CC1 <生產備註> 事項如下 . 正面面漆(20U)及正面總膜厚(25U)要求管制90%以上之膜厚,未達標準降級. (RMK00054) . 若背面面漆(20U)及背面總膜厚(25U)時要求管制90%以上之膜厚,未達標準降級 (RMK00054) . 面漆=18U(90%)~請購基準22U(110%),標準板總膜厚=5+20U(100%面漆). (RMK00054) . 30CM*全寬*留1塊給LAB及1塊給塗料商, (RMK00054) . 此經銷商保證平均厚度在1/2厚度公差內，厚度量測NG時，如單位長度符合範圍，請放行 (RMK00402) . 【捲取】注意！本單為直立式包裝。禁用STAGGER捲取送包裝！送RCL重處理例外。 (RMK00512) . 【美加訂單生產注意事項-CCP】1.請烤漆入口依照正背面漆鋼捲投向規定進行鋼捲投入。 (RMK00717) . 【美加訂單生產注意事項-CCP】2.烤漆入口依照鋼捲投向規定進行鋼捲投入。(CR1/CG1 CR2/CG2-->正向入料。CR1/CG2 CR2/CG1-->反向入料) (RMK00717) . 【美加訂單生產注意事項-CCP】3.此訂單背面漆一律採Nature塗裝，塗裝黏度設定40秒以上 (RMK00717) | 訂單:2506EFE044/002 CC2 <生產備註> 事項如下 . 正面面漆(20U)及正面總膜厚(25U)要求管制90%以上之膜厚,未達標準降級. (RMK00054) . 若背面面漆(20U)及背面總膜厚(25U)時要求管制90%以上之膜厚,未達標準降級 (RMK00054) . 面漆=18U(90%)~請購基準22U(110%),標準板總膜厚=5+20U(100%面漆). (RMK00054) . 30CM*全寬*留1塊給LAB及1塊給塗料商, (RMK00054) . 此經銷商保證平均厚度在1/2厚度公差內，厚度量測NG時，如單位長度符合範圍，請放行 (RMK00402) . 【捲取】注意！本單為直立式包裝。禁用STAGGER捲取送包裝！送RCL重處理例外。 (RMK00512) . 【美加訂單生產注意事項-CCP】1.請烤漆入口依照正背面漆鋼捲投向規定進行鋼捲投入。 (RMK00717) . 【美加訂單生產注意事項-CCP】2.烤漆入口依照鋼捲投向規定進行鋼捲投入。(CR1/CG1 CR2/CG2-->正向入料。CR1/CG2 CR2/CG1-->反向入料) (RMK00717) . 【美加訂單生產注意事項-CCP】3.此訂單背面漆一律採Nature塗裝，塗裝黏度設定40秒以上 (RMK00717) | 訂單:2506EFE044/002 RCL <生產備註> 事項如下 . 【捲取】注意！本單為直立式包裝。禁用STAGGER捲取送包裝！送RCL重處理例外。 (RMK00512) | 訂單:2506EFE044/002 CCPK 無 <生產備註> 事項 | 訂單:2506EFE044/002 CGQC <品檢備註> 事項如下 . 鍍層 AZ150 (含) 以上 , 鋅花等級 C~E 目標D，避免鋅花晶界明顯後續造成烤漆點狀未塗漆。 (RMK00565) | 訂單:2506EFE044/002 CCQC <品檢備註> 事項如下 . 【捲取】注意！本單為直立式包裝。禁用STAGGER捲取送包裝！送RCL重處理例外。 (RMK00512) | 訂單:2506EFE044/002 TOL 無 <生產備註> 事項 |  | 訂單 2506EFE044/002 修改記錄如下: 20250505 16:21:58 (25008) 退火碼: >> H2, 用途碼: >> COG003, 背面標示: >> S000, 訂單背面顏色(五碼): >> BW4CY, 背面漆膜厚: >> 12.5, 背面漆塗漆型式幾塗幾烤: >> 2, 鉻酸鹽: >> Z, 訂單厚度: >> 0.019, 訂單重: >> 20, 重量容許率(下限): >> 10, 重量容許率(上限): >> 10, 訂單寬度: >> 43, 鍍製方式: >> AC, 鋼捲內徑: >> 508, 鋼捲下限重: >> 2.73, 鋼捲上限重: >> 4.54, 壓花條件碼: >> -, 表面花紋: >> R, 綠色識別碼: >> -, 印刷輥號: >> -, 產品代碼: >> PPGL, 皮膜碼: >> -, 單位別: >> I, 油品種類: >> Z, 塗油量: >> Z, 包裝代碼: >> E0 , 保護膜碼: >> -, 客戶試片取樣數量: >> 0, 客戶試片取樣型式: >> -, 調質碼: >> S, 套筒碼: >> P , 規格: >> A792SSGR80, 製造標準: >> ASTM, 表面處理劑種類: >> Z, 表面處理劑塗佈量: >> Z, 伸長率測試: >> N, 硬度測試碼: >> N, 抗拉強度測試: >> N, 降伏強度測試: >> N, 厚度變異: >> 0, 訂單正面顏色(五碼): >> SBG47, 正面漆膜厚: >> 25, 正面漆塗漆型式幾塗幾烤: >> 2, 修邊碼: >> Y, 重量碼: >> AW, 鋼捲捲向: >> O, 鍍層碼: >> AZ50, | F:保證1/2 ASTM 厚度公差 | [訂單訊息通知] 2025/05/09 9:14:04 AM 訂單訊息通知 (秦大維 >> 通知 >> Hebe Liu) 訂單訊息 : 本客戶有簽"1/2 ASTM 公差"所以 AIM厚度偏薄沒意義。而且什麼是 AIM？我看很多人不知道。所以別將客戶訊息直接COPY
PPGL | 2506EFE044/003 |  | 1. 製造標準為MS、ASTM或銷新加坡之訂單，若無技術指定優先用料，請優先使用國內料，勿使用ANFEN (OFP00406)-{.不符.} | 1. 製造標準為MS、ASTM或銷新加坡之訂單，若無技術指定優先用料，請優先使用國內料，勿使用ANFEN (OFP00406)-{.不符.} 2. 【提醒】！本單為直立式包裝，嚴禁鍍鋅或烤漆後以STAGGER捲取 (OFP00451)-{.不符.} 3. ※超耐候一系列用途要確認是否有英制公差需求，有英制公差需求時選配碼用ON027※ (OFP00680)-{.不符.} 4. 此經銷商有簽訂1/2厚度公差保證(無厚度變異),請調整冷軋與鍍鋅厚度公差管制範圍. 保證 ASTM 厚度公差 (OFP00180)-{.不符.} | 訂單:2506EFE044/003 CPL <生產備註> 事項如下 . 除HGI/ HGL 訂單邊緣不噴油. 其餘皆側緣噴油 (RMK00285) . 【美加訂單生產注意事項-CPL】1.客戶美加地區訂單實施修邊刀最大使用顆數上限(20顆) (RMK00717) . 【美加訂單生產注意事項-CPL】2.排程備註:注意修邊品質與毛邊 (RMK00717) . 【美加訂單生產注意事項-CPL】3.去毛邊輥的管制：兩側壓力均設定1.0 kg/cm2 (RMK00717) | 訂單:2506EFE044/003 CR1 <生產備註> 事項如下 . 此經銷商保證平均厚度在1/2厚度公差內，厚度量測NG時，如單位長度符合範圍，請放行 (RMK00402) . 【美加訂單生產注意事項-CR】1.兩側各加開一個spot cooling增加冷卻效果。 (RMK00717) . 【美加訂單生產注意事項-CR】2.發生毛邊時，請降速生產減輕毛邊程度，暫留討論後再處置。 (RMK00717) | 訂單:2506EFE044/003 CR2 <生產備註> 事項如下 . 此經銷商保證平均厚度在1/2厚度公差內，厚度量測NG時，如單位長度符合範圍，請放行 (RMK00402) . 【美加訂單生產注意事項-CR】1.兩側各加開一個spot cooling增加冷卻效果。 (RMK00717) . 【美加訂單生產注意事項-CR】2.發生毛邊時，請降速生產減輕毛邊程度，暫留討論後再處置。 (RMK00717) | 訂單:2506EFE044/003 CG1 <生產備註> 事項如下 . 鍍鋅表面不可有鋅痕、壓痕、凹陷、及刮傷 、應變痕等。 (RMK00054) . 此經銷商保證平均厚度在1/2厚度公差內，厚度量測NG時，如單位長度符合範圍，請放行 (RMK00402) . 鍍層 AZ150 (含) 以上 , 鋅花等級 C~E 目標D，避免鋅花晶界明顯後續造成烤漆點狀未塗漆。 (RMK00565) . 【美加訂單生產注意事項-CG1】副操確認完回控制室後，於生產排程鋼號旁簽名紀錄，以利後續追查(該排程生產完，排程單將保留)。 (RMK00717) . 【美加訂單生產注意事項-CG1】中央段副操每顆銲道出Pot時觀察銲道同時，確認Beaver Tail與鋼板接觸之Guide Roll羊毛氈狀況，並適時添加潤滑油(避免乾掉)。 (RMK00717) | 訂單:2506EFE044/003 CG2 <生產備註> 事項如下 . 鍍鋅表面不可有鋅痕、壓痕、凹陷、及刮傷 、應變痕等。 (RMK00054) . 此經銷商保證平均厚度在1/2厚度公差內，厚度量測NG時，如單位長度符合範圍，請放行 (RMK00402) . 鍍層 AZ150 (含) 以上 , 鋅花等級 C~E 目標D，避免鋅花晶界明顯後續造成烤漆點狀未塗漆。 (RMK00565) . 【美加訂單生產注意事項-CG2】1.使用SUB-NOZZLE (RMK00717) | 訂單:2506EFE044/003 CC1 <生產備註> 事項如下 . 正面面漆(20U)及正面總膜厚(25U)要求管制90%以上之膜厚,未達標準降級. (RMK00054) . 若背面面漆(20U)及背面總膜厚(25U)時要求管制90%以上之膜厚,未達標準降級 (RMK00054) . 面漆=18U(90%)~請購基準22U(110%),標準板總膜厚=5+20U(100%面漆). (RMK00054) . 30CM*全寬*留1塊給LAB及1塊給塗料商, (RMK00054) . 此經銷商保證平均厚度在1/2厚度公差內，厚度量測NG時，如單位長度符合範圍，請放行 (RMK00402) . 【捲取】注意！本單為直立式包裝。禁用STAGGER捲取送包裝！送RCL重處理例外。 (RMK00512) . 【美加訂單生產注意事項-CCP】1.請烤漆入口依照正背面漆鋼捲投向規定進行鋼捲投入。 (RMK00717) . 【美加訂單生產注意事項-CCP】2.烤漆入口依照鋼捲投向規定進行鋼捲投入。(CR1/CG1 CR2/CG2-->正向入料。CR1/CG2 CR2/CG1-->反向入料) (RMK00717) . 【美加訂單生產注意事項-CCP】3.此訂單背面漆一律採Nature塗裝，塗裝黏度設定40秒以上 (RMK00717) | 訂單:2506EFE044/003 CC2 <生產備註> 事項如下 . 正面面漆(20U)及正面總膜厚(25U)要求管制90%以上之膜厚,未達標準降級. (RMK00054) . 若背面面漆(20U)及背面總膜厚(25U)時要求管制90%以上之膜厚,未達標準降級 (RMK00054) . 面漆=18U(90%)~請購基準22U(110%),標準板總膜厚=5+20U(100%面漆). (RMK00054) . 30CM*全寬*留1塊給LAB及1塊給塗料商, (RMK00054) . 此經銷商保證平均厚度在1/2厚度公差內，厚度量測NG時，如單位長度符合範圍，請放行 (RMK00402) . 【捲取】注意！本單為直立式包裝。禁用STAGGER捲取送包裝！送RCL重處理例外。 (RMK00512) . 【美加訂單生產注意事項-CCP】1.請烤漆入口依照正背面漆鋼捲投向規定進行鋼捲投入。 (RMK00717) . 【美加訂單生產注意事項-CCP】2.烤漆入口依照鋼捲投向規定進行鋼捲投入。(CR1/CG1 CR2/CG2-->正向入料。CR1/CG2 CR2/CG1-->反向入料) (RMK00717) . 【美加訂單生產注意事項-CCP】3.此訂單背面漆一律採Nature塗裝，塗裝黏度設定40秒以上 (RMK00717) | 訂單:2506EFE044/003 RCL <生產備註> 事項如下 . 【捲取】注意！本單為直立式包裝。禁用STAGGER捲取送包裝！送RCL重處理例外。 (RMK00512) | 訂單:2506EFE044/003 CCPK 無 <生產備註> 事項 | 訂單:2506EFE044/003 CGQC <品檢備註> 事項如下 . 鍍層 AZ150 (含) 以上 , 鋅花等級 C~E 目標D，避免鋅花晶界明顯後續造成烤漆點狀未塗漆。 (RMK00565) | 訂單:2506EFE044/003 CCQC <品檢備註> 事項如下 . 【捲取】注意！本單為直立式包裝。禁用STAGGER捲取送包裝！送RCL重處理例外。 (RMK00512) | 訂單:2506EFE044/003 TOL 無 <生產備註> 事項 |  | 訂單 2506EFE044/003 修改記錄如下: 20250505 16:22:07 (25008) 退火碼: >> H2, 用途碼: >> COG003, 背面標示: >> S000, 訂單背面顏色(五碼): >> BW4CY, 背面漆膜厚: >> 12.5, 背面漆塗漆型式幾塗幾烤: >> 2, 鉻酸鹽: >> Z, 訂單厚度: >> 0.019, 訂單重: >> 20, 重量容許率(下限): >> 10, 重量容許率(上限): >> 10, 訂單寬度: >> 43, 鍍製方式: >> AC, 鋼捲內徑: >> 508, 鋼捲下限重: >> 2.73, 鋼捲上限重: >> 4.54, 壓花條件碼: >> -, 表面花紋: >> R, 綠色識別碼: >> -, 印刷輥號: >> -, 產品代碼: >> PPGL, 皮膜碼: >> -, 單位別: >> I, 油品種類: >> Z, 塗油量: >> Z, 包裝代碼: >> E0 , 保護膜碼: >> -, 客戶試片取樣數量: >> 0, 客戶試片取樣型式: >> -, 調質碼: >> S, 套筒碼: >> P , 規格: >> A792SSGR80, 製造標準: >> ASTM, 表面處理劑種類: >> Z, 表面處理劑塗佈量: >> Z, 伸長率測試: >> N, 硬度測試碼: >> N, 抗拉強度測試: >> N, 降伏強度測試: >> N, 厚度變異: >> 0, 訂單正面顏色(五碼): >> SYS57, 正面漆膜厚: >> 25, 正面漆塗漆型式幾塗幾烤: >> 2, 修邊碼: >> Y, 重量碼: >> AW, 鋼捲捲向: >> O, 鍍層碼: >> AZ50, | F:保證1/2 ASTM 厚度公差 | [訂單訊息通知] 2025/05/09 9:14:04 AM 訂單訊息通知 (秦大維 >> 通知 >> Hebe Liu) 訂單訊息 : 本客戶有簽"1/2 ASTM 公差"所以 AIM厚度偏薄沒意義。而且什麼是 AIM？我看很多人不知道。所以別將客戶訊息直接COPY
PPGL | 2506EFE047/001 | 1. 因鋼套桶因縫接處容易對鋼捲產生轉印，所以請確認客戶是否知悉轉印風險 (OFP00256)-{.不符.} | 1. 烤漆產品"門板"類...指定使用CSC或DS用料，切勿用其它料源 (OFP00129)-{.不符.} 2. 製造標準為MS、ASTM或銷新加坡之訂單，若無技術指定優先用料，請優先使用國內料，勿使用ANFEN (OFP00406)-{.不符.} | 1. 因鋼套桶因縫接處容易對鋼捲產生轉印，所以請確認客戶是否知悉轉印風險 (OFP00256)-{.不符.} 2. 備註：XXXXX 標準MASS=XXX 為生產與品管依據。排程MASS為請購用不用理會 (OFP00293)-{.不符.} 3. 製造標準為MS、ASTM或銷新加坡之訂單，若無技術指定優先用料，請優先使用國內料，勿使用ANFEN (OFP00406)-{.不符.} 4. 【提醒】！本單為直立式包裝，嚴禁鍍鋅或烤漆後以STAGGER捲取 (OFP00451)-{.不符.} 5. 此經銷商有簽訂1/2厚度公差保證(無厚度變異),請調整冷軋與鍍鋅厚度公差管制範圍. 保證 ASTM 厚度公差 (OFP00180)-{.不符.} | 訂單:2506EFE047/001 CPL <生產備註> 事項如下 . 指定使用CSC或中龍或者日本用料，切勿用其它料源。會訴賠... (RMK00241) . 除HGI/ HGL 訂單邊緣不噴油. 其餘皆側緣噴油 (RMK00285) | 訂單:2506EFE047/001 CR1 <生產備註> 事項如下 . 指定使用CSC或中龍或者日本用料，切勿用其它料源。會訴賠... (RMK00241) . 完軋寬度超出管制值上限≦2mm時,冷軋繼續生產並填寫品質異常通報單給鍍鋅線,以便調整張力與板溫 (RMK00278) . 此經銷商保證平均厚度在1/2厚度公差內，厚度量測NG時，如單位長度符合範圍，請放行 (RMK00402) | 訂單:2506EFE047/001 CR2 <生產備註> 事項如下 . 指定使用CSC或中龍或者日本用料，切勿用其它料源。會訴賠... (RMK00241) . 完軋寬度超出管制值上限≦2mm時,冷軋繼續生產並填寫品質異常通報單給鍍鋅線,以便調整張力與板溫 (RMK00278) . 此經銷商保證平均厚度在1/2厚度公差內，厚度量測NG時，如單位長度符合範圍，請放行 (RMK00402) | 訂單:2506EFE047/001 CG1 <生產備註> 事項如下 . 捲門用 注意鍍層控制STD 至 STD+30間 (RMK00102) . 因成形性需求故鍍層量有上限管制，排程變換前後一顆分切請U3暫留，待產線確認鍍層量後再行處置。 (RMK00102) . ★ SKP+T/L 的 EL％總和 CQ ＞0.8％,材質SAE1012＞0.6 ％ --->一定要達到不然會訴賠★ (RMK00241) . 指定使用CSC或中龍或者日本用料，切勿用其它料源。會訴賠... (RMK00241) . 因為SKP+T/L 的 EL％總和 CQ ＞0.8％,材質SAE1012＞0.6 ％以上時，烤漆品檢測試Fluting 會NG降級 (RMK00241) . 若SKP+T/L 的 EL％總和 CQ ＞0.8％,材質SAE1012＞0.6 ％ 未能符合，反應給下製程與TED工程師 (RMK00241) . 此經銷商保證平均厚度在1/2厚度公差內，厚度量測NG時，如單位長度符合範圍，請放行 (RMK00402) | 訂單:2506EFE047/001 CG2 <生產備註> 事項如下 . 捲門用 注意鍍層控制STD 至 STD+30間 (RMK00102) . 因成形性需求故鍍層量有上限管制，排程變換前後一顆分切請U3暫留，待產線確認鍍層量後再行處置。 (RMK00102) . ★ SKP+T/L 的 EL％總和 CQ ＞0.8％,材質SAE1012＞0.6 ％ --->一定要達到不然會訴賠★ (RMK00241) . 指定使用CSC或中龍或者日本用料，切勿用其它料源。會訴賠... (RMK00241) . 因為SKP+T/L 的 EL％總和 CQ ＞0.8％,材質SAE1012＞0.6 ％以上時，烤漆品檢測試Fluting 會NG降級 (RMK00241) . 若SKP+T/L 的 EL％總和 CQ ＞0.8％,材質SAE1012＞0.6 ％ 未能符合，反應給下製程與TED工程師 (RMK00241) . 此經銷商保證平均厚度在1/2厚度公差內，厚度量測NG時，如單位長度符合範圍，請放行 (RMK00402) | 訂單:2506EFE047/001 CC1 <生產備註> 事項如下 . 【MASS】BW70Z 標準MASS=60+185=245 為生產與品管依據。排程MASS為請購用不用理會 (RMK-E_CHIN) . 超低光澤產品,色差計塗佈量依據5+20U為基準. (RMK00102) . 請出口人員貼上"請勿堆疊"紅色標簽. (RMK00102) . R字頭色碼因色差對膜厚極其敏感，MASS目標102%~115%之間 (RMK00102) . R字頭色碼塗佈量須在20U以上,不然會有白色點狀(繩紋),已被客戶訴賠. (RMK00102) . 捲起單位張力請加大至 5.5 (RMK00102) . 一般CQ T/L EL％目標0.1％，視板面或狀況可做調整--->不然下製程會發生FLUTING會訴賠 (RMK00241) . ★本產品因訴賠過，一定得做 Fluting TEST，線上EL％有調整時需再確認★ (RMK00241) . 1.此為NEO塗料,色差計請用有"(20150105)"的標準樣檔名確認色差值,找不到檔案時請通知TED工程師，分機#321 (RMK00343) . 2.色差放行標準為ΔL、Δa、Δb≦±0.6,光澤放行標準放寬到7以下放行,目視色差不管制 (RMK00343) . 2015年發生過訴賠。請出口使用鋼套桶前請檢查焊接處，以免捲取後產生折痕 (RMK00381) . 此經銷商保證平均厚度在1/2厚度公差內，厚度量測NG時，如單位長度符合範圍，請放行 (RMK00402) . 【捲取】注意！本單為直立式包裝。禁用STAGGER捲取送包裝！送RCL重處理例外。 (RMK00512) | 訂單:2506EFE047/001 CC2 <生產備註> 事項如下 . 【MASS】BW70Z 標準MASS=60+185=245 為生產與品管依據。排程MASS為請購用不用理會 (RMK-E_CHIN) . 超低光澤產品,色差計塗佈量依據5+20U為基準. (RMK00102) . 請出口人員貼上"請勿堆疊"紅色標簽. (RMK00102) . R字頭色碼因色差對膜厚極其敏感，MASS目標102%~115%之間 (RMK00102) . R字頭色碼塗佈量須在20U以上,不然會有白色點狀(繩紋),已被客戶訴賠. (RMK00102) . 一般CQ T/L EL％目標0.1％，視板面或狀況可做調整--->不然下製程會發生FLUTING會訴賠 (RMK00241) . ★本產品因訴賠過，一定得做 Fluting TEST，線上EL％有調整時需再確認★ (RMK00241) . 1.此為NEO塗料,色差計請用有"(20150105)"的標準樣檔名確認色差值,找不到檔案時請通知TED工程師，分機#321 (RMK00343) . 2.色差放行標準為ΔL、Δa、Δb≦±0.6,光澤放行標準放寬到7以下放行,目視色差不管制 (RMK00343) . 2015年發生過訴賠。請出口使用鋼套桶前請檢查焊接處，以免捲取後產生折痕 (RMK00381) . 此經銷商保證平均厚度在1/2厚度公差內，厚度量測NG時，如單位長度符合範圍，請放行 (RMK00402) . 【捲取】注意！本單為直立式包裝。禁用STAGGER捲取送包裝！送RCL重處理例外。 (RMK00512) | 訂單:2506EFE047/001 RCL <生產備註> 事項如下 . 【捲取】注意！本單為直立式包裝。禁用STAGGER捲取送包裝！送RCL重處理例外。 (RMK00512) | 訂單:2506EFE047/001 CCPK 無 <生產備註> 事項 | 訂單:2506EFE047/001 CGQC 無 <品檢備註> 事項 | 訂單:2506EFE047/001 CCQC <品檢備註> 事項如下 . 【MASS】BW70Z 標準MASS=60+185=245 為生產與品管依據。排程MASS為請購用不用理會 (RMK-E_CHIN) . ★本產品因訴賠過，一定得做 Fluting TEST，線上EL％有調整時需再確認★ (RMK00241) . 1.此為NEO塗料,色差計請用有"(20150105)"的標準樣檔名確認色差值,找不到檔案時請通知TED工程師，分機#321 (RMK00343) . 2.色差放行標準為ΔL、Δa、Δb≦±0.6,光澤放行標準放寬到7以下放行,目視色差不管制 (RMK00343) . 【捲取】注意！本單為直立式包裝。禁用STAGGER捲取送包裝！送RCL重處理例外。 (RMK00512) | 訂單:2506EFE047/001 TOL 無 <生產備註> 事項 | 【MASS】BW70Z 標準MASS=60+185=245 為生產與品管依據。排程MASS為請購用不用理會^^/CC1/CC2/CCQC/^^ <<.E_CHIN 2025/05/29 09:17.>> | 訂單 2506EFE047/001 修改記錄如下: 20250528 10:56:30 (06023) 退火碼: >> S1, 用途碼: >> COA010, 背面標示: >> C121, 訂單背面顏色(五碼): >> BW70Z, 背面漆膜厚: >> NOM, 背面漆塗漆型式幾塗幾烤: >> 2, 鉻酸鹽: >> Z, 訂單厚度: >> 0.47, 訂單重: >> 60, 重量容許率(下限): >> 10, 重量容許率(上限): >> 10, 訂單寬度: >> 914, 鍍製方式: >> AC, 鋼捲內徑: >> 508, 鋼捲下限重: >> 2, 鋼捲上限重: >> 3.5, 壓花條件碼: >> -, 表面花紋: >> R, 綠色識別碼: >> -, 印刷輥號: >> -, 產品代碼: >> PPGL, 皮膜碼: >> -, 單位別: >> M, 油品種類: >> Z, 塗油量: >> Z, 包裝代碼: >> E0 , 保護膜碼: >> -, 客戶試片取樣型式: >> -, 調質碼: >> S, 套筒碼: >> S , 規格: >> A792MSSGR275, 製造標準: >> ASTM, 表面處理劑種類: >> Z, 表面處理劑塗佈量: >> Z, 伸長率測試: >> N, 硬度測試碼: >> N, 抗拉強度測試: >> N, 降伏強度測試: >> N, 厚度變異: >> 0, 訂單正面顏色(五碼): >> RYB97, 正面漆膜厚: >> 25, 正面漆塗漆型式幾塗幾烤: >> 2, 修邊碼: >> Y, 重量碼: >> AW, 鋼捲捲向: >> O, 鍍層碼: >> AZM150, 20250528 11:00:53 (06023) 背面標示: C121 >> C856, | F:保證1/2 ASTM 厚度公差
PPGL | 2506EFE049/001 | 1. MS訂單請確認是否要秀雙面鍍層量 (OFP00268)-{.不符.} 2. 因鋼套桶因縫接處容易對鋼捲產生轉印，所以請確認客戶是否知悉轉印風險 (OFP00312)-{.不符.} 3. 提醒！MS 對 BASE METAL THICKNESS 與搭配的鍍層量有用途限制。參閱 MS TABLE C.1. (OFP00517)-{.不符.} 4. ★★MS 訂單需確認認證範圍+實際光澤範圍與審單系統一樣否★★ (OFP00614)-{.不符.} | 1. 製造標準為MS、ASTM或銷新加坡之訂單，若無技術指定優先用料，請優先使用國內料，勿使用ANFEN (OFP00406)-{.不符.} | 1. MS訂單請確認是否要秀雙面鍍層量 (OFP00268)-{.不符.} 2. 因鋼套桶因縫接處容易對鋼捲產生轉印，所以請確認客戶是否知悉轉印風險 (OFP00312)-{.不符.} 3. 製造標準為MS、ASTM或銷新加坡之訂單，若無技術指定優先用料，請優先使用國內料，勿使用ANFEN (OFP00406)-{.不符.} 4. 【提醒】！本單為直立式包裝，嚴禁鍍鋅或烤漆後以STAGGER捲取 (OFP00451)-{.不符.} 5. 提醒！MS 對 BASE METAL THICKNESS 與搭配的鍍層量有用途限制。參閱 MS TABLE C.1. (OFP00517)-{.不符.} 6. ★★MS 訂單需確認認證範圍+實際光澤範圍與審單系統一樣否★★ (OFP00614)-{.不符.} | 訂單:2506EFE049/001 CPL <生產備註> 事項如下 . 除HGI/ HGL 訂單邊緣不噴油. 其餘皆側緣噴油 (RMK00285) | 訂單:2506EFE049/001 CR1 <生產備註> 事項如下 . 完軋寬度超出管制值上限≦2mm時,冷軋繼續生產並填寫品質異常通報單給鍍鋅線,以便調整張力與板溫 (RMK00278) | 訂單:2506EFE049/001 CR2 <生產備註> 事項如下 . 完軋寬度超出管制值上限≦2mm時,冷軋繼續生產並填寫品質異常通報單給鍍鋅線,以便調整張力與板溫 (RMK00278) | 訂單:2506EFE049/001 CG1 <生產備註> 事項如下 . 板形：依TSD鍍鋅板形規格要求。 (RMK00551) . 鍍鋅板面品質要求：鍍鋅表面不可有鋅痕,妊娠紋,壓痕,凹陷及刮痕等(同PCM產品之外觀要求)。 (RMK00551) | 訂單:2506EFE049/001 CG2 <生產備註> 事項如下 . 板形：依TSD鍍鋅板形規格要求。 (RMK00551) . 鍍鋅板面品質要求：鍍鋅表面不可有鋅痕,妊娠紋,壓痕,凹陷及刮痕等(同PCM產品之外觀要求)。 (RMK00551) | 訂單:2506EFE049/001 CC1 <生產備註> 事項如下 . 【特別版 1E6172】本單共40噸若"特別版 1E6172"數量不足可混入一般1E6172直至生產完畢！ (RMK-E_CHIN) . 【特別版 1E6172】特別版 1E6172 請勿投入本單之外的印刷產品使用！ (RMK-E_CHIN) . 【特別版 1E6172】本批特調 1E6172 殘漆退回 KP重新調整光澤。若塗料完全使用完畢本備註可忽略！ (RMK-E_CHIN) . 【★品檢注意★】為符合馬來西亞規範！產品光澤管制 16～21放行 (RMK-E_CHIN) . 【★塗裝室注意★】為符合馬來西亞規範請使用有特殊標記或註記的"1E6172" (RMK-E_CHIN) . 【捲取】注意！本單為直立式包裝。禁用STAGGER捲取送包裝！送RCL重處理例外。 (RMK00512) . 1. 1Pass生產 (RMK00551) . 2.線速: 60mpm 印刷輥號: F44-C1300 (RMK00551) . 3.Base 2輥R塗裝，濾心50μ，Thinner No.2B，粘度50±10”，PMT設定為232℃。 (RMK00551) . 4. Printer Head 2 印刷深柚木紋圖案 (NBT78S)。 (RMK00551) . 5.Printer Head 4 塗裝1E6172，PMT設定為232℃。 (RMK00551) . 6. 1E6172 Clear有含骨材，塗裝黏度：先以原液塗裝視塗裝板面狀況作調整。 (RMK00551) . 7.Clear稀釋Thinner為No.2B，濾心125μ。 (RMK00551) | 訂單:2506EFE049/001 CC2 <生產備註> 事項如下 . 【特別版 1E6172】本單共40噸若"特別版 1E6172"數量不足可混入一般1E6172直至生產完畢！ (RMK-E_CHIN) . 【特別版 1E6172】特別版 1E6172 請勿投入本單之外的印刷產品使用！ (RMK-E_CHIN) . 【特別版 1E6172】本批特調 1E6172 殘漆退回 KP重新調整光澤。若塗料完全使用完畢本備註可忽略！ (RMK-E_CHIN) . 【★品檢注意★】為符合馬來西亞規範！產品光澤管制 16～21放行 (RMK-E_CHIN) . 【★塗裝室注意★】為符合馬來西亞規範請使用有特殊標記或註記的"1E6172" (RMK-E_CHIN) . 【捲取】注意！本單為直立式包裝。禁用STAGGER捲取送包裝！送RCL重處理例外。 (RMK00512) . 1. 1Pass生產 (RMK00551) . 2.線速: 60mpm 印刷輥號: F44-C1300 (RMK00551) . 3.Base 2輥R塗裝，濾心50μ，Thinner No.2B，粘度50±10”，PMT設定為232℃。 (RMK00551) . 4. Printer Head 2 印刷深柚木紋圖案 (NBT78S)。 (RMK00551) . 5.Printer Head 4 塗裝1E6172，PMT設定為232℃。 (RMK00551) . 6. 1E6172 Clear有含骨材，塗裝黏度：先以原液塗裝視塗裝板面狀況作調整。 (RMK00551) . 7.Clear稀釋Thinner為No.2B，濾心125μ。 (RMK00551) | 訂單:2506EFE049/001 RCL <生產備註> 事項如下 . 【捲取】注意！本單為直立式包裝。禁用STAGGER捲取送包裝！送RCL重處理例外。 (RMK00512) | 訂單:2506EFE049/001 CCPK 無 <生產備註> 事項 | 訂單:2506EFE049/001 CGQC <品檢備註> 事項如下 . 板形：依TSD鍍鋅板形規格要求。 (RMK00551) . 鍍鋅板面品質要求：鍍鋅表面不可有鋅痕,妊娠紋,壓痕,凹陷及刮痕等(同PCM產品之外觀要求)。 (RMK00551) | 訂單:2506EFE049/001 CCQC <品檢備註> 事項如下 . 【特別版 1E6172】本單共40噸若"特別版 1E6172"數量不足可混入一般1E6172直至生產完畢！ (RMK-E_CHIN) . 【特別版 1E6172】特別版 1E6172 請勿投入本單之外的印刷產品使用！ (RMK-E_CHIN) . 【特別版 1E6172】本批特調 1E6172 殘漆退回 KP重新調整光澤。若塗料完全使用完畢本備註可忽略！ (RMK-E_CHIN) . 【★品檢注意★】為符合馬來西亞規範！產品光澤管制 16～21放行 (RMK-E_CHIN) . 【★塗裝室注意★】為符合馬來西亞規範請使用有特殊標記或註記的"1E6172" (RMK-E_CHIN) . 【捲取】注意！本單為直立式包裝。禁用STAGGER捲取送包裝！送RCL重處理例外。 (RMK00512) . 1. 1Pass生產 (RMK00551) . 2.線速: 60mpm 印刷輥號: F44-C1300 (RMK00551) . 3.Base 2輥R塗裝，濾心50μ，Thinner No.2B，粘度50±10”，PMT設定為232℃。 (RMK00551) . 4. Printer Head 2 印刷深柚木紋圖案 (NBT78S)。 (RMK00551) . 5.Printer Head 4 塗裝1E6172，PMT設定為232℃。 (RMK00551) . 6. 1E6172 Clear有含骨材，塗裝黏度：先以原液塗裝視塗裝板面狀況作調整。 (RMK00551) . 7.Clear稀釋Thinner為No.2B，濾心125μ。 (RMK00551) | 訂單:2506EFE049/001 TOL 無 <生產備註> 事項 | 【★塗裝室注意★】為符合馬來西亞規範請使用有特殊標記或註記的"1E6172"^^/CC1/CC2/CCQC/^^ <<.E_CHIN 2025/05/26 14:01.>> 【★品檢注意★】為符合馬來西亞規範！產品光澤管制 16～21放行^^/CC1/CC2/CCQC/^^ <<.E_CHIN 2025/05/26 14:01.>> 【特別版 1E6172】本批特調 1E6172 殘漆退回 KP重新調整光澤。若塗料完全使用完畢本備註可忽略！^^/CC1/CC2/CCQC/^^ <<.E_CHIN 2025/05/26 14:01.>> 【特別版 1E6172】特別版 1E6172 請勿投入本單之外的印刷產品使用！^^/CC1/CC2/CCQC/^^ <<.E_CHIN 2025/05/26 14:02.>> 【特別版 1E6172】本單共40噸若"特別版 1E6172"數量不足可混入一般1E6172直至生產完畢！^^/CC1/CC2/CCQC/^^ <<.E_CHIN 2025/05/26 14:02.>> | 訂單 2506EFE049/001 修改記錄如下: 20250523 08:18:49 (22021) 退火碼: >> S1, 用途碼: >> CIA014, 背面標示: >> S000, 訂單背面顏色(五碼): >> BW73X, 背面漆膜厚: >> 15, 背面漆塗漆型式幾塗幾烤: >> 2, 鉻酸鹽: >> Z, 訂單厚度: >> 0.4, 訂單重: >> 60, 重量容許率(下限): >> 10, 重量容許率(上限): >> 10, 訂單寬度: >> 914, 鍍製方式: >> BC, 鋼捲內徑: >> 508, 鋼捲下限重: >> 2.5, 鋼捲上限重: >> 5, 壓花條件碼: >> -, 表面花紋: >> R, 綠色識別碼: >> -, 印刷輥號: >> F44-C1300, 產品代碼: >> PPGL, 皮膜碼: >> -, 單位別: >> M, 油品種類: >> Z, 塗油量: >> Z, 包裝代碼: >> E0 , 保護膜碼: >> -, 客戶試片取樣型式: >> -, 調質碼: >> S, 套筒碼: >> P , 規格: >> G300, 製造標準: >> MS, 表面處理劑種類: >> Z, 表面處理劑塗佈量: >> Z, 伸長率測試: >> N, 硬度測試碼: >> N, 抗拉強度測試: >> N, 降伏強度測試: >> N, 訂單正面顏色(五碼): >> NBW78, 正面漆膜厚: >> NOM, 正面漆塗漆型式幾塗幾烤: >> 2, 修邊碼: >> Y, 重量碼: >> AW, 鋼捲捲向: >> O, 鍍層碼: >> AZ100, | *:
PPGL | 2506EFE052/001 |  | 1. 製造標準為MS、ASTM或銷新加坡之訂單，若無技術指定優先用料，請優先使用國內料，勿使用ANFEN (OFP00406)-{.不符.} | 1. 製造標準為MS、ASTM或銷新加坡之訂單，若無技術指定優先用料，請優先使用國內料，勿使用ANFEN (OFP00406)-{.不符.} 2. 【提醒】！本單為直立式包裝，嚴禁鍍鋅或烤漆後以STAGGER捲取 (OFP00451)-{.不符.} 3. ※超耐候一系列用途要確認是否有英制公差需求，有英制公差需求時選配碼用ON027※ (OFP00680)-{.不符.} 4. 此經銷商有簽訂1/2厚度公差保證(無厚度變異),請調整冷軋與鍍鋅厚度公差管制範圍. 保證 ASTM 厚度公差 (OFP00180)-{.不符.} | 訂單:2506EFE052/001 CPL <生產備註> 事項如下 . 除HGI/ HGL 訂單邊緣不噴油. 其餘皆側緣噴油 (RMK00285) . 【美加訂單生產注意事項-CPL】1.客戶美加地區訂單實施修邊刀最大使用顆數上限(20顆) (RMK00717) . 【美加訂單生產注意事項-CPL】2.排程備註:注意修邊品質與毛邊 (RMK00717) . 【美加訂單生產注意事項-CPL】3.去毛邊輥的管制：兩側壓力均設定1.0 kg/cm2 (RMK00717) | 訂單:2506EFE052/001 CR1 <生產備註> 事項如下 . 此經銷商保證平均厚度在1/2厚度公差內，厚度量測NG時，如單位長度符合範圍，請放行 (RMK00402) . 【美加訂單生產注意事項-CR】1.兩側各加開一個spot cooling增加冷卻效果。 (RMK00717) . 【美加訂單生產注意事項-CR】2.發生毛邊時，請降速生產減輕毛邊程度，暫留討論後再處置。 (RMK00717) | 訂單:2506EFE052/001 CR2 <生產備註> 事項如下 . 此經銷商保證平均厚度在1/2厚度公差內，厚度量測NG時，如單位長度符合範圍，請放行 (RMK00402) . 【美加訂單生產注意事項-CR】1.兩側各加開一個spot cooling增加冷卻效果。 (RMK00717) . 【美加訂單生產注意事項-CR】2.發生毛邊時，請降速生產減輕毛邊程度，暫留討論後再處置。 (RMK00717) | 訂單:2506EFE052/001 CG1 <生產備註> 事項如下 . 鍍鋅表面不可有鋅痕、壓痕、凹陷、及刮傷 、應變痕等。 (RMK00054) . 此經銷商保證平均厚度在1/2厚度公差內，厚度量測NG時，如單位長度符合範圍，請放行 (RMK00402) . 鍍層 AZ150 (含) 以上 , 鋅花等級 C~E 目標D，避免鋅花晶界明顯後續造成烤漆點狀未塗漆。 (RMK00565) . 【美加訂單生產注意事項-CG1】副操確認完回控制室後，於生產排程鋼號旁簽名紀錄，以利後續追查(該排程生產完，排程單將保留)。 (RMK00717) . 【美加訂單生產注意事項-CG1】中央段副操每顆銲道出Pot時觀察銲道同時，確認Beaver Tail與鋼板接觸之Guide Roll羊毛氈狀況，並適時添加潤滑油(避免乾掉)。 (RMK00717) | 訂單:2506EFE052/001 CG2 <生產備註> 事項如下 . 鍍鋅表面不可有鋅痕、壓痕、凹陷、及刮傷 、應變痕等。 (RMK00054) . 此經銷商保證平均厚度在1/2厚度公差內，厚度量測NG時，如單位長度符合範圍，請放行 (RMK00402) . 鍍層 AZ150 (含) 以上 , 鋅花等級 C~E 目標D，避免鋅花晶界明顯後續造成烤漆點狀未塗漆。 (RMK00565) . 【美加訂單生產注意事項-CG2】1.使用SUB-NOZZLE (RMK00717) | 訂單:2506EFE052/001 CC1 <生產備註> 事項如下 . 正面面漆(20U)及正面總膜厚(25U)要求管制90%以上之膜厚,未達標準降級. (RMK00054) . 若背面面漆(20U)及背面總膜厚(25U)時要求管制90%以上之膜厚,未達標準降級 (RMK00054) . 面漆=18U(90%)~請購基準22U(110%),標準板總膜厚=5+20U(100%面漆). (RMK00054) . 30CM*全寬*留1塊給LAB及1塊給塗料商, (RMK00054) . 此經銷商保證平均厚度在1/2厚度公差內，厚度量測NG時，如單位長度符合範圍，請放行 (RMK00402) . 【捲取】注意！本單為直立式包裝。禁用STAGGER捲取送包裝！送RCL重處理例外。 (RMK00512) . 【抽氣量】白色系在CC1生產時,FINISH抽氣量請設定250,如生產中發生色差b值異常升高,請股長再加大抽氣量因應 (RMK00560) . 【美加訂單生產注意事項-CCP】1.請烤漆入口依照正背面漆鋼捲投向規定進行鋼捲投入。 (RMK00717) . 【美加訂單生產注意事項-CCP】2.烤漆入口依照鋼捲投向規定進行鋼捲投入。(CR1/CG1 CR2/CG2-->正向入料。CR1/CG2 CR2/CG1-->反向入料) (RMK00717) . 【美加訂單生產注意事項-CCP】3.此訂單背面漆一律採Nature塗裝，塗裝黏度設定40秒以上 (RMK00717) | 訂單:2506EFE052/001 CC2 <生產備註> 事項如下 . 正面面漆(20U)及正面總膜厚(25U)要求管制90%以上之膜厚,未達標準降級. (RMK00054) . 若背面面漆(20U)及背面總膜厚(25U)時要求管制90%以上之膜厚,未達標準降級 (RMK00054) . 面漆=18U(90%)~請購基準22U(110%),標準板總膜厚=5+20U(100%面漆). (RMK00054) . 30CM*全寬*留1塊給LAB及1塊給塗料商, (RMK00054) . 此經銷商保證平均厚度在1/2厚度公差內，厚度量測NG時，如單位長度符合範圍，請放行 (RMK00402) . 【捲取】注意！本單為直立式包裝。禁用STAGGER捲取送包裝！送RCL重處理例外。 (RMK00512) . 【抽氣量】白色系在CC1生產時,FINISH抽氣量請設定250,如生產中發生色差b值異常升高,請股長再加大抽氣量因應 (RMK00560) . 【美加訂單生產注意事項-CCP】1.請烤漆入口依照正背面漆鋼捲投向規定進行鋼捲投入。 (RMK00717) . 【美加訂單生產注意事項-CCP】2.烤漆入口依照鋼捲投向規定進行鋼捲投入。(CR1/CG1 CR2/CG2-->正向入料。CR1/CG2 CR2/CG1-->反向入料) (RMK00717) . 【美加訂單生產注意事項-CCP】3.此訂單背面漆一律採Nature塗裝，塗裝黏度設定40秒以上 (RMK00717) | 訂單:2506EFE052/001 RCL <生產備註> 事項如下 . 【捲取】注意！本單為直立式包裝。禁用STAGGER捲取送包裝！送RCL重處理例外。 (RMK00512) | 訂單:2506EFE052/001 CCPK 無 <生產備註> 事項 | 訂單:2506EFE052/001 CGQC <品檢備註> 事項如下 . 鍍層 AZ150 (含) 以上 , 鋅花等級 C~E 目標D，避免鋅花晶界明顯後續造成烤漆點狀未塗漆。 (RMK00565) | 訂單:2506EFE052/001 CCQC <品檢備註> 事項如下 . 【捲取】注意！本單為直立式包裝。禁用STAGGER捲取送包裝！送RCL重處理例外。 (RMK00512) | 訂單:2506EFE052/001 TOL 無 <生產備註> 事項 |  | 訂單 2506EFE052/001 修改記錄如下: 20250529 09:26:30 (22021) 退火碼: >> H2, 用途碼: >> COG003, 背面標示: >> S000, 訂單背面顏色(五碼): >> BY33Y, 背面漆膜厚: >> 12.5, 背面漆塗漆型式幾塗幾烤: >> 2, 鉻酸鹽: >> Z, 訂單厚度: >> 0.02, 訂單重: >> 80, 重量容許率(下限): >> 10, 重量容許率(上限): >> 10, 訂單寬度: >> 43.25, 鍍製方式: >> AC, 鋼捲內徑: >> 508, 鋼捲下限重: >> 2.27, 鋼捲上限重: >> 4.5, 壓花條件碼: >> -, 表面花紋: >> R, 綠色識別碼: >> -, 印刷輥號: >> -, 產品代碼: >> PPGL, 皮膜碼: >> -, 單位別: >> I, 油品種類: >> Z, 塗油量: >> Z, 包裝代碼: >> E0 , 保護膜碼: >> -, 客戶試片取樣型式: >> -, 調質碼: >> S, 套筒碼: >> N , 規格: >> A792SSGR80, 製造標準: >> ASTM, 表面處理劑種類: >> Z, 表面處理劑塗佈量: >> Z, 伸長率測試: >> N, 硬度測試碼: >> N, 抗拉強度測試: >> N, 降伏強度測試: >> N, 厚度變異: >> 0, 訂單正面顏色(五碼): >> SWG2W, 正面漆膜厚: >> 25, 正面漆塗漆型式幾塗幾烤: >> 2, 修邊碼: >> Y, 重量碼: >> AW, 鋼捲捲向: >> O, 鍍層碼: >> AZ50, 20250609 14:55:41 (22021) 用途碼: COG003 >> COG007, 20250609 14:56:14 (22021) 用途碼: COG007 >> COG003, | F:保證1/2 ASTM 厚度公差 | [訂單訊息通知] 2025/06/09 上午 08:57:02 *** (秦大維 >> 通知 >> DongZe Wu) 訊息 : 本單備註有兩個問題：1）.備註中"THICKNESS IS AIMING 0.018'MIN"（=0.457 mm）"，但依下單條件烤漆後成品厚度約0.606～0.672 mm，雖然大於0.457 mm但差異頗大。2）."此單為REPEAT ORDER，請同上一張訂單1910EFE018生產"經確認與1910EFE018/001 不一樣。...TDCC退單請修正備註
PPGI | 2506EFE053/001 | 1. 單捲限重檢核 (原料重:18.5~23.5, 分切困難:20.00~21.00, 單捲限重:6.60~10.00)(OFP00031)-{.不符.} | 1. 製造標準為MS、ASTM或銷新加坡之訂單，若無技術指定優先用料，請優先使用國內料，勿使用ANFEN (OFP00406)-{.不符.} | 1. 製造標準為MS、ASTM或銷新加坡之訂單，若無技術指定優先用料，請優先使用國內料，勿使用ANFEN (OFP00406)-{.不符.} 2. ※超耐候一系列用途要確認是否有英制公差需求，有英制公差需求時選配碼用ON027※ (OFP00680)-{.不符.} 3. 此經銷商有簽訂1/2厚度公差保證(無厚度變異),請調整冷軋與鍍鋅厚度公差管制範圍. 保證 ASTM 厚度公差 (OFP00180)-{.不符.} | 訂單:2506EFE053/001 CPL <生產備註> 事項如下 . 除HGI/ HGL 訂單邊緣不噴油. 其餘皆側緣噴油 (RMK00285) . 【美加訂單生產注意事項-CPL】1.客戶美加地區訂單實施修邊刀最大使用顆數上限(20顆) (RMK00717) . 【美加訂單生產注意事項-CPL】2.排程備註:注意修邊品質與毛邊 (RMK00717) . 【美加訂單生產注意事項-CPL】3.去毛邊輥的管制：兩側壓力均設定1.0 kg/cm2 (RMK00717) | 訂單:2506EFE053/001 CR1 <生產備註> 事項如下 . 此經銷商保證平均厚度在1/2厚度公差內，厚度量測NG時，如單位長度符合範圍，請放行 (RMK00402) . 【美加訂單生產注意事項-CR】1.兩側各加開一個spot cooling增加冷卻效果。 (RMK00717) . 【美加訂單生產注意事項-CR】2.發生毛邊時，請降速生產減輕毛邊程度，暫留討論後再處置。 (RMK00717) | 訂單:2506EFE053/001 CR2 <生產備註> 事項如下 . 此經銷商保證平均厚度在1/2厚度公差內，厚度量測NG時，如單位長度符合範圍，請放行 (RMK00402) . 【美加訂單生產注意事項-CR】1.兩側各加開一個spot cooling增加冷卻效果。 (RMK00717) . 【美加訂單生產注意事項-CR】2.發生毛邊時，請降速生產減輕毛邊程度，暫留討論後再處置。 (RMK00717) | 訂單:2506EFE053/001 CG1 <生產備註> 事項如下 . 鍍鋅表面不可有鋅痕、壓痕、凹陷、及刮傷 、應變痕等 (RMK00053) . 此經銷商保證平均厚度在1/2厚度公差內，厚度量測NG時，如單位長度符合範圍，請放行 (RMK00402) . 【美加訂單生產注意事項-CG1】副操確認完回控制室後，於生產排程鋼號旁簽名紀錄，以利後續追查(該排程生產完，排程單將保留)。 (RMK00717) . 【美加訂單生產注意事項-CG1】中央段副操每顆銲道出Pot時觀察銲道同時，確認Beaver Tail與鋼板接觸之Guide Roll羊毛氈狀況，並適時添加潤滑油(避免乾掉)。 (RMK00717) | 訂單:2506EFE053/001 CG2 <生產備註> 事項如下 . 鍍鋅表面不可有鋅痕、壓痕、凹陷、及刮傷 、應變痕等 (RMK00053) . 此經銷商保證平均厚度在1/2厚度公差內，厚度量測NG時，如單位長度符合範圍，請放行 (RMK00402) . 【美加訂單生產注意事項-CG2】1.使用SUB-NOZZLE (RMK00717) | 訂單:2506EFE053/001 CC1 <生產備註> 事項如下 . 【分切限重】已經告知下單業務分切可能有問題並建議改6.6～10噸就OK，但是業務不理會。所以分切困難請找東澤！ (RMK-E_CHIN) . 【水痕】因YCP 近似深黑色水痕可能嚴重，因此指定CC1生產注意W/Q 使用純水與水量控制 (RMK-E_CHIN) . 正面面漆(20U)及正面總膜厚(25U)要求管制90%以上之膜厚,未達標準降級. (RMK00053) . 若背面面漆(20U)及背面總膜厚(25U)時要求管制90%以上之膜厚,未達標準降級 (RMK00053) . 面漆=18U(90%)~請購基準22U(110%),標準板總膜厚=5+20U(100%面漆). (RMK00053) . 30CM*全寬*留給塗料商一片與實驗課一片。若背塗非B字頭塗料則留給塗料商2片與實驗課2片 (RMK00053) . 使用表調生產 (RMK00053) . 【色差】1.1.此客戶對面漆(非B開頭之色碼)目視色差要求較高,請依限度樣本進行目視色差管制★--->發生過訴賠 (RMK00248) . 【色差】1.2.若針對特殊顏色需特別管理時，請品檢忽略1.1.的規定以特別規定為主 (RMK00248) . 2015年發生過訴賠。請出口使用鋼套桶前請檢查焊接處，以免捲取後產生折痕 (RMK00381) . 此經銷商保證平均厚度在1/2厚度公差內，厚度量測NG時，如單位長度符合範圍，請放行 (RMK00402) . 【水痕】因YCP 近似深黑色水痕可能嚴重，因此指定CC1生產注意W/Q 使用純水與水量控制 (RMK00596) . 【美加訂單生產注意事項-CCP】1.請烤漆入口依照正背面漆鋼捲投向規定進行鋼捲投入。 (RMK00717) . 【美加訂單生產注意事項-CCP】2.烤漆入口依照鋼捲投向規定進行鋼捲投入。(CR1/CG1 CR2/CG2-->正向入料。CR1/CG2 CR2/CG1-->反向入料) (RMK00717) . 【美加訂單生產注意事項-CCP】3.此訂單背面漆一律採Nature塗裝，塗裝黏度設定40秒以上 (RMK00717) | 訂單:2506EFE053/001 CC2 <生產備註> 事項如下 . 【分切限重】已經告知下單業務分切可能有問題並建議改6.6～10噸就OK，但是業務不理會。所以分切困難請找東澤！ (RMK-E_CHIN) . 【水痕】因YCP 近似深黑色水痕可能嚴重，因此指定CC1生產注意W/Q 使用純水與水量控制 (RMK-E_CHIN) . 正面面漆(20U)及正面總膜厚(25U)要求管制90%以上之膜厚,未達標準降級. (RMK00053) . 若背面面漆(20U)及背面總膜厚(25U)時要求管制90%以上之膜厚,未達標準降級 (RMK00053) . 面漆=18U(90%)~請購基準22U(110%),標準板總膜厚=5+20U(100%面漆). (RMK00053) . 30CM*全寬*留給塗料商一片與實驗課一片。若背塗非B字頭塗料則留給塗料商2片與實驗課2片 (RMK00053) . 使用表調生產 (RMK00053) . 20120627晨會決議 CC2生產 PPGI 時請使用表調 (RMK00191) . 【色差】1.1.此客戶對面漆(非B開頭之色碼)目視色差要求較高,請依限度樣本進行目視色差管制★--->發生過訴賠 (RMK00248) . 【色差】1.2.若針對特殊顏色需特別管理時，請品檢忽略1.1.的規定以特別規定為主 (RMK00248) . 2015年發生過訴賠。請出口使用鋼套桶前請檢查焊接處，以免捲取後產生折痕 (RMK00381) . 此經銷商保證平均厚度在1/2厚度公差內，厚度量測NG時，如單位長度符合範圍，請放行 (RMK00402) . 【水痕】因YCP 近似深黑色水痕可能嚴重，因此指定CC1生產注意W/Q 使用純水與水量控制 (RMK00596) . 【美加訂單生產注意事項-CCP】1.請烤漆入口依照正背面漆鋼捲投向規定進行鋼捲投入。 (RMK00717) . 【美加訂單生產注意事項-CCP】2.烤漆入口依照鋼捲投向規定進行鋼捲投入。(CR1/CG1 CR2/CG2-->正向入料。CR1/CG2 CR2/CG1-->反向入料) (RMK00717) . 【美加訂單生產注意事項-CCP】3.此訂單背面漆一律採Nature塗裝，塗裝黏度設定40秒以上 (RMK00717) | 訂單:2506EFE053/001 RCL 無 <生產備註> 事項 | 訂單:2506EFE053/001 CCPK 無 <生產備註> 事項 | 訂單:2506EFE053/001 CGQC <品檢備註> 事項如下 . 鍍鋅表面不可有鋅痕、壓痕、凹陷、及刮傷 、應變痕等 (RMK00053) | 訂單:2506EFE053/001 CCQC <品檢備註> 事項如下 . 【分切限重】已經告知下單業務分切可能有問題並建議改6.6～10噸就OK，但是業務不理會。所以分切困難請找東澤！ (RMK-E_CHIN) . 【水痕】因YCP 近似深黑色水痕可能嚴重，因此指定CC1生產注意W/Q 使用純水與水量控制 (RMK-E_CHIN) . 正面面漆(20U)及正面總膜厚(25U)要求管制90%以上之膜厚,未達標準降級. (RMK00053) . 若背面面漆(20U)及背面總膜厚(25U)時要求管制90%以上之膜厚,未達標準降級 (RMK00053) . 面漆=18U(90%)~請購基準22U(110%),標準板總膜厚=5+20U(100%面漆). (RMK00053) . 30CM*全寬*留給塗料商一片與實驗課一片。若背塗非B字頭塗料則留給塗料商2片與實驗課2片 (RMK00053) . 【色差】1.1.此客戶對面漆(非B開頭之色碼)目視色差要求較高,請依限度樣本進行目視色差管制★--->發生過訴賠 (RMK00248) . 【色差】1.2.若針對特殊顏色需特別管理時，請品檢忽略1.1.的規定以特別規定為主 (RMK00248) | 訂單:2506EFE053/001 TOL 無 <生產備註> 事項 | 【水痕】因YCP 近似深黑色水痕可能嚴重，因此指定CC1生產注意W/Q 使用純水與水量控制^^/CC1/CC2/CCQC/^^ <<.E_CHIN 2025/06/06 08:44.>> 【分切限重】已經告知下單業務分切可能有問題並建議改6.6～10噸就OK，但是業務不理會。所以分切困難請找東澤！^^/CC1/CC2/CCQC/ <<.E_CHIN 2025/06/11 07:52.>> | 訂單 2506EFE053/001 修改記錄如下: 20250602 10:26:37 (22021) 退火碼: >> S1, 用途碼: >> COG003, 背面標示: >> S000, 訂單背面顏色(五碼): >> BW73A, 背面漆膜厚: >> NOM, 背面漆塗漆型式幾塗幾烤: >> 2, 鉻酸鹽: >> Z, 訂單厚度: >> 0.015, 訂單重: >> 180, 重量容許率(下限): >> 10, 重量容許率(上限): >> 10, 訂單寬度: >> 48, 鍍製方式: >> AC, 鋼捲內徑: >> 508, 鋼捲下限重: >> 7, 鋼捲上限重: >> 10, 壓花條件碼: >> -, 表面花紋: >> Z, 綠色識別碼: >> -, 印刷輥號: >> -, 產品代碼: >> PPGI, 皮膜碼: >> -, 單位別: >> I, 油品種類: >> Z, 塗油量: >> Z, 包裝代碼: >> Q7 , 保護膜碼: >> -, 客戶試片取樣型式: >> -, 調質碼: >> S, 套筒碼: >> N , 規格: >> A653SSGR33, 製造標準: >> ASTM, 表面處理劑種類: >> Z, 表面處理劑塗佈量: >> Z, 伸長率測試: >> N, 硬度測試碼: >> N, 抗拉強度測試: >> N, 降伏強度測試: >> N, 訂單正面顏色(五碼): >> SYT9K, 正面漆膜厚: >> 25, 正面漆塗漆型式幾塗幾烤: >> 2, 修邊碼: >> Y, 重量碼: >> AW, 鋼捲捲向: >> O, 鍍層碼: >> G90, 20250602 10:48:12 (22021) 套筒碼: N >> S , 20250603 10:10:03 (22021) 訂單背面顏色(五碼): BW73A >> BW73B, 背面漆膜厚: NOM >> 12.5, 20250609 09:36:27 (22021) 用途碼: COG003 >> COG007, 20250610 10:18:51 (22021) 鋼捲下限重: 7 >> 6.6, | F:保證1/2 ASTM 厚度公差 | [訂單訊息通知] 2025/06/06 上午 08:47:25 *** (秦大維 >> 通知 >> DongZe Wu) 訊息 : 防呆"單捲限重檢核 (原料重:18.5~23.5, 分切困難:20.00~21.00, 單捲限重:7.00~10.00)"，建議修改分切限重：7~10--->6.6~10 噸。目前 TDCC本單續審！有異議再提退單修改限重。若不理會此一訊息，現廠生產無法分切造成暫留或退排程責任請自負 [訂單訊息通知] 2025/06/06 上午 08:56:31 *** (秦大維 >> 通知 >> DongZe Wu) 訊息 : 拜託一下吳課長！下單時防呆看一下好嗎？有些防呆訊息是提醒寫些真的是有問題。本單超保固下成超耐候！ [訂單訊息通知] 2025/06/10 08:21:00 AM 訂單訊息通知 (吳東澤 >> 通知 >> Winnie Chang, Emily Hong, XinYi Wu, Edwy Chin, YuLung Kung, B.S. Wan, Y.L. Liu, Julian Liu, Sony Su, YunTung Li) 訂單訊息 : 感謝提醒，之後會注意，會重新修正後送出
PPGL | 2507AIX002/001 | 1. 確認訂單分切限重過小的原因 (OFP00158)-{.不符.} 2. ●依旭台背面（正面漆塗料）發泡黏著性不佳（CC250503），要確認背面是否要發泡● (OFP00739)-{.不符.} | 1. 製造標準為MS、ASTM或銷新加坡之訂單，若無技術指定優先用料，請優先使用國內料，勿使用ANFEN (OFP00406)-{.不符.} | 1. 製造標準為MS、ASTM或銷新加坡之訂單，若無技術指定優先用料，請優先使用國內料，勿使用ANFEN (OFP00406)-{.不符.} 2. ※超耐候一系列用途要確認是否有英制公差需求，有英制公差需求時選配碼用ON027※ (OFP00680)-{.不符.} 3. ●依旭台背面（正面漆塗料）發泡黏著性不佳（CC250503），要確認背面是否要發泡● (OFP00739)-{.不符.} 4. 此經銷商有簽訂1/2厚度公差保證(無厚度變異),請調整冷軋與鍍鋅厚度公差管制範圍. 保證 ASTM 厚度公差 (OFP00180)-{.不符.} | 訂單:2507AIX002/001 CPL <生產備註> 事項如下 . 本單業務：吳佩婷 (RMK-E_CHIN) . ★.這是送外分條訂單，有缺陷要切除時請注意一下，免得重量不足★ (RMK-E_CHIN) . 分條訂單，超寬可放行。若寬度不足請回饋各線 TED工程師 (RMK-E_CHIN) . ※※※本單微分條訂單，鋼捲實測寬度≧1225 mm，邊緣管制烤漆轉印單邊≦3 mm 可放行※※※ (RMK-E_CHIN) . 本單為烤漆背面大於等於25μ塗裝，軋延後不允許毛邊，請CPL注意修邊狀況 (RMK00124) . 【邊緣品質】此為烤漆背面25μ訂單，請加強檢視鋼捲：邊緣殘剪、側緣鋅渣或毛邊，因為會導致烤漆背面漆轉印正面 (RMK00126) . 除HGI/ HGL 訂單邊緣不噴油. 其餘皆側緣噴油 (RMK00285) | 訂單:2507AIX002/001 CR1 <生產備註> 事項如下 . 本單業務：吳佩婷 (RMK-E_CHIN) . ★.這是送外分條訂單，有缺陷要切除時請注意一下，免得重量不足★ (RMK-E_CHIN) . 分條訂單，超寬可放行。若寬度不足請回饋各線 TED工程師 (RMK-E_CHIN) . ※※※本單微分條訂單，鋼捲實測寬度≧1225 mm，邊緣管制烤漆轉印單邊≦3 mm 可放行※※※ (RMK-E_CHIN) . 【邊緣品質】此為烤漆背面25μ訂單，請加強檢視鋼捲：邊緣殘剪、側緣鋅渣或毛邊，因為會導致烤漆背面漆轉印正面 (RMK00126) . 此經銷商保證平均厚度在1/2厚度公差內，厚度量測NG時，如單位長度符合範圍，請放行 (RMK00402) . 此客戶有保證 全板形 急峻度 ≦ 0.7% ( ≦ 12 I-UNIT ) (RMK00583) | 訂單:2507AIX002/001 CR2 <生產備註> 事項如下 . 本單業務：吳佩婷 (RMK-E_CHIN) . ★.這是送外分條訂單，有缺陷要切除時請注意一下，免得重量不足★ (RMK-E_CHIN) . 分條訂單，超寬可放行。若寬度不足請回饋各線 TED工程師 (RMK-E_CHIN) . ※※※本單微分條訂單，鋼捲實測寬度≧1225 mm，邊緣管制烤漆轉印單邊≦3 mm 可放行※※※ (RMK-E_CHIN) . 【邊緣品質】此為烤漆背面25μ訂單，請加強檢視鋼捲：邊緣殘剪、側緣鋅渣或毛邊，因為會導致烤漆背面漆轉印正面 (RMK00126) . 此經銷商保證平均厚度在1/2厚度公差內，厚度量測NG時，如單位長度符合範圍，請放行 (RMK00402) . 此客戶有保證 全板形 急峻度 ≦ 0.7% ( ≦ 12 I-UNIT ) (RMK00583) | 訂單:2507AIX002/001 CG1 <生產備註> 事項如下 . 本單業務：吳佩婷 (RMK-E_CHIN) . ★.這是送外分條訂單，有缺陷要切除時請注意一下，免得重量不足★ (RMK-E_CHIN) . ★本單烤漆最終分切目標區間可為：1.5～11.7 噸★ (RMK-E_CHIN) . 分條訂單，超寬可放行。若寬度不足請回饋各線 TED工程師 (RMK-E_CHIN) . ※※※本單微分條訂單，鋼捲實測寬度≧1225 mm，邊緣管制烤漆轉印單邊≦3 mm 可放行※※※ (RMK-E_CHIN) . 鍍鋅表面不可有鋅痕、壓痕、凹陷、及刮傷 、應變痕等。 (RMK00054) . 【邊緣品質】此為烤漆背面25μ訂單，請加強檢視鋼捲：邊緣殘剪、側緣鋅渣或毛邊，因為會導致烤漆背面漆轉印正面 (RMK00126) . 本單於烤漆正背面都塗裝正面漆，因此鍍鋅請管制背面表面品質比照正面 (RMK00363) . 此經銷商保證平均厚度在1/2厚度公差內，厚度量測NG時，如單位長度符合範圍，請放行 (RMK00402) . 此客戶有保證 全板形 急峻度 ≦ 0.7% ( ≦ 12 I-UNIT ) (RMK00583) | 訂單:2507AIX002/001 CG2 <生產備註> 事項如下 . 本單業務：吳佩婷 (RMK-E_CHIN) . ★.這是送外分條訂單，有缺陷要切除時請注意一下，免得重量不足★ (RMK-E_CHIN) . ★本單烤漆最終分切目標區間可為：1.5～11.7 噸★ (RMK-E_CHIN) . 分條訂單，超寬可放行。若寬度不足請回饋各線 TED工程師 (RMK-E_CHIN) . ※※※本單微分條訂單，鋼捲實測寬度≧1225 mm，邊緣管制烤漆轉印單邊≦3 mm 可放行※※※ (RMK-E_CHIN) . 鍍鋅表面不可有鋅痕、壓痕、凹陷、及刮傷 、應變痕等。 (RMK00054) . 【邊緣品質】此為烤漆背面25μ訂單，請加強檢視鋼捲：邊緣殘剪、側緣鋅渣或毛邊，因為會導致烤漆背面漆轉印正面 (RMK00126) . 本單於烤漆正背面都塗裝正面漆，因此鍍鋅請管制背面表面品質比照正面 (RMK00363) . 此經銷商保證平均厚度在1/2厚度公差內，厚度量測NG時，如單位長度符合範圍，請放行 (RMK00402) . 此客戶有保證 全板形 急峻度 ≦ 0.7% ( ≦ 12 I-UNIT ) (RMK00583) | 訂單:2507AIX002/001 CC1 <生產備註> 事項如下 . 本單業務：吳佩婷 (RMK-E_CHIN) . 烤漆出口請盡量朝分切限重上限分切（以減少包裝數） (RMK-E_CHIN) . ★.這是送外分條訂單，有缺陷要切除時請注意一下，免得重量不足★ (RMK-E_CHIN) . ★本單烤漆最終分切目標區間可為：1.5～11.7 噸★ (RMK-E_CHIN) . 分條訂單，超寬可放行。若寬度不足請回饋各線 TED工程師 (RMK-E_CHIN) . ※※※本單微分條訂單，鋼捲實測寬度≧1225 mm，邊緣管制烤漆轉印單邊≦3 mm 可放行※※※ (RMK-E_CHIN) . 最終製程的下製程 = "TOL" (RMK-E_CHIN) . 烤漆代工分條之內部訂單 2507AIX002/001 (外部訂單 : 2507EOE002/001) (RMK-E_CHIN) . 正面面漆(20U)及正面總膜厚(25U)要求管制90%以上之膜厚,未達標準降級. (RMK00054) . 若背面面漆(20U)及背面總膜厚(25U)時要求管制90%以上之膜厚,未達標準降級 (RMK00054) . 面漆=18U(90%)~請購基準22U(110%),標準板總膜厚=5+20U(100%面漆). (RMK00054) . 30CM*全寬*留1塊給LAB及1塊給塗料商, (RMK00054) . 【邊緣品質】此為烤漆背面25μ訂單，請加強檢視鋼捲：邊緣殘剪、側緣鋅渣或毛邊，因為會導致烤漆背面漆轉印正面 (RMK00126) . 【色差】1.1.此客戶對面漆(非B開頭之色碼)目視色差要求較高,請依限度樣本進行目視色差管制★--->發生過訴賠 (RMK00248) . 【色差】1.2.若針對特殊顏色需特別管理時，請品檢忽略1.1.的規定以特別規定為主 (RMK00248) . 此經銷商保證平均厚度在1/2厚度公差內，厚度量測NG時，如單位長度符合範圍，請放行 (RMK00402) . 此客戶有保證 全板形 急峻度 ≦ 0.7% ( ≦ 12 I-UNIT ) (RMK00583) . 【水痕】因TOP 為YCP 近似深黑色水痕可能嚴重，因此指定CC1生產注意W/Q 使用純水與水量控制 (RMK00588) . 【水痕】因YCP 近似深黑色水痕可能嚴重，因此指定CC1生產注意W/Q 使用純水與水量控制 (RMK00596) | 訂單:2507AIX002/001 CC2 <生產備註> 事項如下 . 本單業務：吳佩婷 (RMK-E_CHIN) . 烤漆出口請盡量朝分切限重上限分切（以減少包裝數） (RMK-E_CHIN) . ★.這是送外分條訂單，有缺陷要切除時請注意一下，免得重量不足★ (RMK-E_CHIN) . ★本單烤漆最終分切目標區間可為：1.5～11.7 噸★ (RMK-E_CHIN) . 分條訂單，超寬可放行。若寬度不足請回饋各線 TED工程師 (RMK-E_CHIN) . ※※※本單微分條訂單，鋼捲實測寬度≧1225 mm，邊緣管制烤漆轉印單邊≦3 mm 可放行※※※ (RMK-E_CHIN) . 最終製程的下製程 = "TOL" (RMK-E_CHIN) . 烤漆代工分條之內部訂單 2507AIX002/001 (外部訂單 : 2507EOE002/001) (RMK-E_CHIN) . 正面面漆(20U)及正面總膜厚(25U)要求管制90%以上之膜厚,未達標準降級. (RMK00054) . 若背面面漆(20U)及背面總膜厚(25U)時要求管制90%以上之膜厚,未達標準降級 (RMK00054) . 面漆=18U(90%)~請購基準22U(110%),標準板總膜厚=5+20U(100%面漆). (RMK00054) . 30CM*全寬*留1塊給LAB及1塊給塗料商, (RMK00054) . 【邊緣品質】此為烤漆背面25μ訂單，請加強檢視鋼捲：邊緣殘剪、側緣鋅渣或毛邊，因為會導致烤漆背面漆轉印正面 (RMK00126) . 【色差】1.1.此客戶對面漆(非B開頭之色碼)目視色差要求較高,請依限度樣本進行目視色差管制★--->發生過訴賠 (RMK00248) . 【色差】1.2.若針對特殊顏色需特別管理時，請品檢忽略1.1.的規定以特別規定為主 (RMK00248) . 此經銷商保證平均厚度在1/2厚度公差內，厚度量測NG時，如單位長度符合範圍，請放行 (RMK00402) . 此客戶有保證 全板形 急峻度 ≦ 0.7% ( ≦ 12 I-UNIT ) (RMK00583) . 【水痕】因TOP 為YCP 近似深黑色水痕可能嚴重，因此指定CC1生產注意W/Q 使用純水與水量控制 (RMK00588) . 【水痕】因YCP 近似深黑色水痕可能嚴重，因此指定CC1生產注意W/Q 使用純水與水量控制 (RMK00596) | 訂單:2507AIX002/001 RCL <生產備註> 事項如下 . 本單業務：吳佩婷 (RMK-E_CHIN) . ★.這是送外分條訂單，有缺陷要切除時請注意一下，免得重量不足★ (RMK-E_CHIN) | 訂單:2507AIX002/001 CCPK 無 <生產備註> 事項 | 訂單:2507AIX002/001 CGQC <品檢備註> 事項如下 . 本單業務：吳佩婷 (RMK-E_CHIN) . ★.這是送外分條訂單，有缺陷要切除時請注意一下，免得重量不足★ (RMK-E_CHIN) . ★本單烤漆最終分切目標區間可為：1.5～11.7 噸★ (RMK-E_CHIN) . 分條訂單，超寬可放行。若寬度不足請回饋各線 TED工程師 (RMK-E_CHIN) . ※※※本單微分條訂單，鋼捲實測寬度≧1225 mm，邊緣管制烤漆轉印單邊≦3 mm 可放行※※※ (RMK-E_CHIN) . 【邊緣品質】此為烤漆背面25μ訂單，請加強檢視鋼捲：邊緣殘剪、側緣鋅渣或毛邊，因為會導致烤漆背面漆轉印正面 (RMK00126) . 本單於烤漆正背面都塗裝正面漆，因此鍍鋅請管制背面表面品質比照正面 (RMK00363) | 訂單:2507AIX002/001 CCQC <品檢備註> 事項如下 . 本單業務：吳佩婷 (RMK-E_CHIN) . 烤漆出口請盡量朝分切限重上限分切（以減少包裝數） (RMK-E_CHIN) . ★.這是送外分條訂單，有缺陷要切除時請注意一下，免得重量不足★ (RMK-E_CHIN) . ★本單烤漆最終分切目標區間可為：1.5～11.7 噸★ (RMK-E_CHIN) . 分條訂單，超寬可放行。若寬度不足請回饋各線 TED工程師 (RMK-E_CHIN) . ※※※本單微分條訂單，鋼捲實測寬度≧1225 mm，邊緣管制烤漆轉印單邊≦3 mm 可放行※※※ (RMK-E_CHIN) . 【邊緣品質】此為烤漆背面25μ訂單，請加強檢視鋼捲：邊緣殘剪、側緣鋅渣或毛邊，因為會導致烤漆背面漆轉印正面 (RMK00126) . 【色差】1.1.此客戶對面漆(非B開頭之色碼)目視色差要求較高,請依限度樣本進行目視色差管制★--->發生過訴賠 (RMK00248) . 【色差】1.2.若針對特殊顏色需特別管理時，請品檢忽略1.1.的規定以特別規定為主 (RMK00248) . 【水痕】因TOP 為YCP 近似深黑色水痕可能嚴重，因此指定CC1生產注意W/Q 使用純水與水量控制 (RMK00588) | 訂單:2507AIX002/001 TOL <生產備註> 事項如下 . 最終製程的下製程 = "TOL" (RMK-E_CHIN) . 烤漆代工分條之內部訂單 2507AIX002/001 (外部訂單 : 2507EOE002/001) (RMK-E_CHIN) | 烤漆代工分條之內部訂單 2507AIX002/001 (外部訂單 : 2507EOE002/001)^^/CC1/CC2/TOL/^^ <<.E_CHIN 2025/07/21 15:29.>> 最終製程的下製程 = "TOL"^^/CC1/CC2/TOL/^^ <<.E_CHIN 2025/07/21 15:29.>> ※※※本單微分條訂單，鋼捲實測寬度≧1225 mm，邊緣管制烤漆轉印單邊≦3 mm 可放行※※※^^/CPL/CR1/CR2/CG1/CG2/CC1/CC2/CGQC/CCQC/^^ <<.E_CHIN 2025/07/21 15:29.>> 分條訂單，超寬可放行。若寬度不足請回饋各線 TED工程師^^/CPL/CR1/CR2/CG1/CG2/CC1/CC2/CGQC/CCQC/^^ <<.E_CHIN 2025/07/21 15:29.>> ★本單烤漆最終分切目標區間可為：1.5～11.7 噸★^^/CG1/CG2/CC1/CC2/CGQC/CCQC/^^ <<.E_CHIN 2025/07/21 15:30.>> ★.這是送外分條訂單，有缺陷要切除時請注意一下，免得重量不足★^^/CPL/CR1/CR2/CG1/CG2/CC1/CC2/CGQC/CCQC/RCL/^^ <<.E_CHIN 2025/07/21 15:30.>> 烤漆出口請盡量朝分切限重上限分切（以減少包裝數）^^/CC1/CC2/CCQC/^^ <<.E_CHIN 2025/07/21 15:30.>> 本單業務：吳佩婷^^/CPL/CR1/CR2/CG1/CG2/CC1/CC2/CGQC/CCQC/RCL/^^ <<.E_CHIN 2025/07/21 15:30.>> | 訂單 2507AIX002/001 修改記錄如下: 20250721 14:48:34 (94057) 退火碼: >> S1, 用途碼: >> COG007, 背面標示: >> S000, 訂單背面顏色(五碼): >> SBH78, 背面漆膜厚: >> 25, 背面漆塗漆型式幾塗幾烤: >> 2, 鉻酸鹽: >> Z, 訂單厚度: >> 0.02, 訂單重: >> 40, 重量容許率(下限): >> 10, 重量容許率(上限): >> 10, 訂單寬度: >> 48.228, 鍍製方式: >> AC, 鋼捲內徑: >> 508, 鋼捲下限重: >> 1.5, 鋼捲上限重: >> 11.7, 壓花條件碼: >> -, 表面花紋: >> R, 綠色識別碼: >> -, 印刷輥號: >> -, 產品代碼: >> PPGL, 皮膜碼: >> -, 單位別: >> I, 油品種類: >> Z, 塗油量: >> Z, 包裝代碼: >> D9 , 保護膜碼: >> -, 客戶試片取樣數量: >> 0, 客戶試片取樣型式: >> -, 調質碼: >> S, 套筒碼: >> P , 規格: >> A792SSGR33, 製造標準: >> ASTM, 表面處理劑種類: >> Z, 表面處理劑塗佈量: >> Z, 伸長率測試: >> N, 硬度測試碼: >> N, 抗拉強度測試: >> N, 降伏強度測試: >> N, 厚度變異: >> 0, 訂單正面顏色(五碼): >> SYT9P, 正面漆膜厚: >> 25, 正面漆塗漆型式幾塗幾烤: >> 2, 修邊碼: >> Y, 重量碼: >> AW, 鋼捲捲向: >> O, 鍍層碼: >> AZ50, | F:保證1/2 ASTM 厚度公差
PPSUS | 2507DCD001/001 |  |  | 1. PPSUS&PPAL 單位長度(M/T)要自己算完後修改 SOP內容。RD洗衣機外殼用可用 -0.04～0 去算 (OFP00649)-{.不符.} | 訂單:2507DCD001/001 CPL 無 <生產備註> 事項 | 訂單:2507DCD001/001 CR1 無 <生產備註> 事項 | 訂單:2507DCD001/001 CR2 無 <生產備註> 事項 | 訂單:2507DCD001/001 CG1 無 <生產備註> 事項 | 訂單:2507DCD001/001 CG2 無 <生產備註> 事項 | 訂單:2507DCD001/001 CC1 <生產備註> 事項如下 . 1.入口板厚以平凸分釐卡量測,其W/D距板邊10mm處量測 (RMK00619) . 2.入口急峻度≦0.7%，毛邊(雙平頭分釐卡)≦30μm(一定要落實記錄，以作為品質追蹤依據) (RMK00619) . 3.出/入口鼓起≦0.5mm超出管制規格請TSD送RCL確認板形 (RMK00619) . 4.前處理皮膜Si=14±5 mg/m2於CC2品檢室Twin-X:NRC350-Si(SUS304)檢測 (RMK00619) . 5.其餘品質管制若無特別註明，則以對應的烤漆產品用途管制 (RMK00619) . 6.【捲取+套桶】出口一律 STAGGER 捲取，並使用比訂單寬度"加寬"的套桶（一般為"P"，超低光澤與印刷為"S"） (RMK00619) | 訂單:2507DCD001/001 CC2 <生產備註> 事項如下 . 1.入口板厚以平凸分釐卡量測,其W/D距板邊10mm處量測 (RMK00619) . 2.入口急峻度≦0.7%，毛邊(雙平頭分釐卡)≦30μm(一定要落實記錄，以作為品質追蹤依據) (RMK00619) . 3.出/入口鼓起≦0.5mm超出管制規格請TSD送RCL確認板形 (RMK00619) . 4.前處理皮膜Si=14±5 mg/m2於CC2品檢室Twin-X:NRC350-Si(SUS304)檢測 (RMK00619) . 5.其餘品質管制若無特別註明，則以對應的烤漆產品用途管制 (RMK00619) . 6.【捲取+套桶】出口一律 STAGGER 捲取，並使用比訂單寬度"加寬"的套桶（一般為"P"，超低光澤與印刷為"S"） (RMK00619) | 訂單:2507DCD001/001 RCL 無 <生產備註> 事項 | 訂單:2507DCD001/001 CCPK 無 <生產備註> 事項 | 訂單:2507DCD001/001 CGQC 無 <品檢備註> 事項 | 訂單:2507DCD001/001 CCQC <品檢備註> 事項如下 . 1.入口板厚以平凸分釐卡量測,其W/D距板邊10mm處量測 (RMK00619) . 2.入口急峻度≦0.7%，毛邊(雙平頭分釐卡)≦30μm(一定要落實記錄，以作為品質追蹤依據) (RMK00619) . 3.出/入口鼓起≦0.5mm超出管制規格請TSD送RCL確認板形 (RMK00619) . 4.前處理皮膜Si=14±5 mg/m2於CC2品檢室Twin-X:NRC350-Si(SUS304)檢測 (RMK00619) . 5.其餘品質管制若無特別註明，則以對應的烤漆產品用途管制 (RMK00619) . 6.【捲取+套桶】出口一律 STAGGER 捲取，並使用比訂單寬度"加寬"的套桶（一般為"P"，超低光澤與印刷為"S"） (RMK00619) | 訂單:2507DCD001/001 TOL 無 <生產備註> 事項 |  | 訂單 2507DCD001/001 修改記錄如下: 20250704 12:19:17 (22030) 退火碼: >> S1, 用途碼: >> CIA008, 背面標示: >> C989, 訂單背面顏色(五碼): >> BW73Y, 背面漆膜厚: >> 12.5, 背面漆塗漆型式幾塗幾烤: >> 2, 鉻酸鹽: >> Z, 訂單厚度: >> 0.46, 訂單重: >> 100, 重量容許率(下限): >> 10, 重量容許率(上限): >> 10, 訂單寬度: >> 914, 鍍製方式: >> BC, 鋼捲內徑: >> 508, 鋼捲下限重: >> 3, 鋼捲上限重: >> 5, 壓花條件碼: >> -, 表面花紋: >> -, 綠色識別碼: >> -, 印刷輥號: >> -, 產品代碼: >> PPSUS, 皮膜碼: >> -, 單位別: >> M, 油品種類: >> Z, 塗油量: >> Z, 包裝代碼: >> A3 , 保護膜碼: >> -, 客戶試片取樣型式: >> -, 調質碼: >> S, 套筒碼: >> P , 規格: >> CSUS304-20, 製造標準: >> SYSCO, 表面處理劑種類: >> Z, 表面處理劑塗佈量: >> Z, 伸長率測試: >> N, 硬度測試碼: >> N, 抗拉強度測試: >> N, 降伏強度測試: >> N, 訂單正面顏色(五碼): >> 1C460, 正面漆膜厚: >> 25, 正面漆塗漆型式幾塗幾烤: >> 2, 修邊碼: >> Y, 重量碼: >> AW, 鋼捲捲向: >> I, 鍍層碼: >> -, | *:
PPSUS | 2507DCD001/002 |  |  | 1. PPSUS&PPAL 單位長度(M/T)要自己算完後修改 SOP內容。RD洗衣機外殼用可用 -0.04～0 去算 (OFP00649)-{.不符.} | 訂單:2507DCD001/002 CPL 無 <生產備註> 事項 | 訂單:2507DCD001/002 CR1 無 <生產備註> 事項 | 訂單:2507DCD001/002 CR2 無 <生產備註> 事項 | 訂單:2507DCD001/002 CG1 <生產備註> 事項如下 . 瓦形屋頂用 注意鍍層控制範圍：min=標準值，Max=標準值+30 (RMK00103) . 因成形性需求故鍍層量有上限管制，排程變換前後一顆分切請U3暫留，待產線確認鍍層量後再行處置。 (RMK00103) | 訂單:2507DCD001/002 CG2 <生產備註> 事項如下 . 瓦形屋頂用 注意鍍層控制範圍：min=標準值，Max=標準值+30 (RMK00103) . 因成形性需求故鍍層量有上限管制，排程變換前後一顆分切請U3暫留，待產線確認鍍層量後再行處置。 (RMK00103) | 訂單:2507DCD001/002 CC1 <生產備註> 事項如下 . 超低光澤產品,色差計塗佈量依據5+20U為基準。RYF89 以5+22U為基準。 (RMK00103) . 請出口人員貼上"請勿堆疊"紅色標簽. (RMK00103) . R字頭色碼因色差對膜厚極其敏感，MASS目標102%~115%之間. (RMK00103) . R字頭色碼塗佈量須在20U以上,不然會有白色點狀(繩紋),已被客戶訴賠. (RMK00103) . 捲起單位張力請加大至 5.5（有另行備註要求張力設定時，依另行備註需求設定）） (RMK00103) . 1.入口板厚以平凸分釐卡量測,其W/D距板邊10mm處量測 (RMK00619) . 2.入口急峻度≦0.7%，毛邊(雙平頭分釐卡)≦30μm(一定要落實記錄，以作為品質追蹤依據) (RMK00619) . 3.出/入口鼓起≦0.5mm超出管制規格請TSD送RCL確認板形 (RMK00619) . 4.前處理皮膜Si=14±5 mg/m2於CC2品檢室Twin-X:NRC350-Si(SUS304)檢測 (RMK00619) . 5.其餘品質管制若無特別註明，則以對應的烤漆產品用途管制 (RMK00619) . 6.【捲取+套桶】出口一律 STAGGER 捲取，並使用比訂單寬度"加寬"的套桶（一般為"P"，超低光澤與印刷為"S"） (RMK00619) | 訂單:2507DCD001/002 CC2 <生產備註> 事項如下 . 超低光澤產品,色差計塗佈量依據5+20U為基準。RYF89 以5+22U為基準。 (RMK00103) . 請出口人員貼上"請勿堆疊"紅色標簽. (RMK00103) . R字頭色碼因色差對膜厚極其敏感，MASS目標102%~115%之間. (RMK00103) . R字頭色碼塗佈量須在20U以上,不然會有白色點狀(繩紋),已被客戶訴賠. (RMK00103) . 1.入口板厚以平凸分釐卡量測,其W/D距板邊10mm處量測 (RMK00619) . 2.入口急峻度≦0.7%，毛邊(雙平頭分釐卡)≦30μm(一定要落實記錄，以作為品質追蹤依據) (RMK00619) . 3.出/入口鼓起≦0.5mm超出管制規格請TSD送RCL確認板形 (RMK00619) . 4.前處理皮膜Si=14±5 mg/m2於CC2品檢室Twin-X:NRC350-Si(SUS304)檢測 (RMK00619) . 5.其餘品質管制若無特別註明，則以對應的烤漆產品用途管制 (RMK00619) . 6.【捲取+套桶】出口一律 STAGGER 捲取，並使用比訂單寬度"加寬"的套桶（一般為"P"，超低光澤與印刷為"S"） (RMK00619) | 訂單:2507DCD001/002 RCL 無 <生產備註> 事項 | 訂單:2507DCD001/002 CCPK 無 <生產備註> 事項 | 訂單:2507DCD001/002 CGQC <品檢備註> 事項如下 . 瓦形屋頂用 注意鍍層控制範圍：min=標準值，Max=標準值+30 (RMK00103) | 訂單:2507DCD001/002 CCQC <品檢備註> 事項如下 . 超低光澤產品,色差計塗佈量依據5+20U為基準。RYF89 以5+22U為基準。 (RMK00103) . R字頭色碼因色差對膜厚極其敏感，MASS目標102%~115%之間. (RMK00103) . 1.入口板厚以平凸分釐卡量測,其W/D距板邊10mm處量測 (RMK00619) . 2.入口急峻度≦0.7%，毛邊(雙平頭分釐卡)≦30μm(一定要落實記錄，以作為品質追蹤依據) (RMK00619) . 3.出/入口鼓起≦0.5mm超出管制規格請TSD送RCL確認板形 (RMK00619) . 4.前處理皮膜Si=14±5 mg/m2於CC2品檢室Twin-X:NRC350-Si(SUS304)檢測 (RMK00619) . 5.其餘品質管制若無特別註明，則以對應的烤漆產品用途管制 (RMK00619) . 6.【捲取+套桶】出口一律 STAGGER 捲取，並使用比訂單寬度"加寬"的套桶（一般為"P"，超低光澤與印刷為"S"） (RMK00619) | 訂單:2507DCD001/002 TOL 無 <生產備註> 事項 |  | 訂單 2507DCD001/002 修改記錄如下: 20250704 12:19:19 (22030) 退火碼: >> S1, 用途碼: >> CIA008, 背面標示: >> C989, 訂單背面顏色(五碼): >> BW73Y, 背面漆膜厚: >> 12.5, 背面漆塗漆型式幾塗幾烤: >> 2, 鉻酸鹽: >> Z, 訂單厚度: >> 0.46, 訂單重: >> 100, 重量容許率(下限): >> 10, 重量容許率(上限): >> 10, 訂單寬度: >> 914, 鍍製方式: >> BC, 鋼捲內徑: >> 508, 鋼捲下限重: >> 3, 鋼捲上限重: >> 5, 壓花條件碼: >> -, 表面花紋: >> -, 綠色識別碼: >> -, 印刷輥號: >> -, 產品代碼: >> PPSUS, 皮膜碼: >> -, 單位別: >> M, 油品種類: >> Z, 塗油量: >> Z, 包裝代碼: >> A3 , 保護膜碼: >> -, 客戶試片取樣型式: >> -, 調質碼: >> S, 套筒碼: >> S , 規格: >> CSUS304-20, 製造標準: >> SYSCO, 表面處理劑種類: >> Z, 表面處理劑塗佈量: >> Z, 伸長率測試: >> N, 硬度測試碼: >> N, 抗拉強度測試: >> N, 降伏強度測試: >> N, 訂單正面顏色(五碼): >> RYF89, 正面漆膜厚: >> 25, 正面漆塗漆型式幾塗幾烤: >> 2, 修邊碼: >> Y, 重量碼: >> AW, 鋼捲捲向: >> I, 鍍層碼: >> -, | *:
PPGL | 2507DCD002/001 |  | 1. 部分大陸料含B元素超過CNS規範管制，故請原料CNS規範之訂單不要配大陸料 (OFP00684)-{.不符.} | 1. 訂單若有厚度變異，冷軋厚度公差比照烤漆計算公式 , 但最小為 1/2 公差做設定 (OFP00254)-{.不符.} 2. "偏薄要求訂單" 鍍後厚度減 鍍後厚度下限需大於 0.02 MM,以免發生厚度不足狀況 (OFP00369)-{.不符.} 3. 部分大陸料含B元素超過CNS規範管制，故請原料CNS規範之訂單不要配大陸料 (OFP00684)-{.不符.} | 訂單:2507DCD002/001 CPL <生產備註> 事項如下 . 除HGI/ HGL 訂單邊緣不噴油. 其餘皆側緣噴油 (RMK00285) | 訂單:2507DCD002/001 CR1 <生產備註> 事項如下 . 完軋寬度超出管制值上限≦2mm時,冷軋繼續生產並填寫品質異常通報單給鍍鋅線,以便調整張力與板溫 (RMK00278) | 訂單:2507DCD002/001 CR2 <生產備註> 事項如下 . 完軋寬度超出管制值上限≦2mm時,冷軋繼續生產並填寫品質異常通報單給鍍鋅線,以便調整張力與板溫 (RMK00278) | 訂單:2507DCD002/001 CG1 <生產備註> 事項如下 . 平板類,鍍鋅生產時SKIN PASS & T/L 請依據鍍鋅標準規定生產 (RMK00100) . 鍍鋅表面不可有鋅痕、壓痕、凹陷、及刮傷 、應變痕等。 (RMK00100) . 出口鋼捲盤捲後目視不允許有鼓起. (RMK00100) | 訂單:2507DCD002/001 CG2 <生產備註> 事項如下 . 平板類,鍍鋅生產時SKIN PASS & T/L 請依據鍍鋅標準規定生產 (RMK00100) . 鍍鋅表面不可有鋅痕、壓痕、凹陷、及刮傷 、應變痕等。 (RMK00100) . 出口鋼捲盤捲後目視不允許有鼓起. (RMK00100) | 訂單:2507DCD002/001 CC1 <生產備註> 事項如下 . ★品檢注意！JIS&CNS 訂單必須每滿50噸一定要再做一次TEST (RMK00259) | 訂單:2507DCD002/001 CC2 <生產備註> 事項如下 . ★品檢注意！JIS&CNS 訂單必須每滿50噸一定要再做一次TEST (RMK00259) | 訂單:2507DCD002/001 RCL 無 <生產備註> 事項 | 訂單:2507DCD002/001 CCPK 無 <生產備註> 事項 | 訂單:2507DCD002/001 CGQC 無 <品檢備註> 事項 | 訂單:2507DCD002/001 CCQC <品檢備註> 事項如下 . ★品檢注意！JIS&CNS 訂單必須每滿50噸一定要再做一次TEST (RMK00259) | 訂單:2507DCD002/001 TOL 無 <生產備註> 事項 |  | 訂單 2507DCD002/001 修改記錄如下: 20250709 09:34:40 (93025) 退火碼: >> S1, 用途碼: >> CIA008, 背面標示: >> C814, 訂單背面顏色(五碼): >> BW73Y, 背面漆膜厚: >> 12.5, 背面漆塗漆型式幾塗幾烤: >> 2, 鉻酸鹽: >> Z, 訂單厚度: >> 0.52, 訂單重: >> 12, 重量容許率(下限): >> 10, 重量容許率(上限): >> 10, 訂單寬度: >> 914, 鍍製方式: >> AC, 鋼捲內徑: >> 508, 鋼捲下限重: >> 3, 鋼捲上限重: >> 5, 壓花條件碼: >> -, 表面花紋: >> R, GL鋅花要求下限: >> -, GL鋅花要求上限: >> -, 綠色識別碼: >> -, 印刷輥號: >> -, 產品代碼: >> PPGL, 皮膜碼: >> -, 單位別: >> M, 油品種類: >> Z, 塗油量: >> Z, 包裝代碼: >> D2 , 保護膜碼: >> -, 客戶試片取樣型式: >> -, 調質碼: >> S, 套筒碼: >> R , 規格: >> CGLCC-20, 製造標準: >> CNS, 表面處理劑種類: >> Z, 表面處理劑塗佈量: >> Z, 伸長率測試: >> N, 硬度測試碼: >> N, 抗拉強度測試: >> N, 降伏強度測試: >> N, 厚度變異: >> -1.4, 訂單正面顏色(五碼): >> SG680, 正面漆膜厚: >> 25, 正面漆塗漆型式幾塗幾烤: >> 2, 修邊碼: >> Y, 重量碼: >> AW, 鋼捲捲向: >> I, 鍍層碼: >> AZ150, 20250716 09:22:41 (93025) 規格: CGLCC-20 >> CGLC400-20, | H:厚度偏薄
PPGL | 2507DCD002/002 |  | 1. 部分大陸料含B元素超過CNS規範管制，故請原料CNS規範之訂單不要配大陸料 (OFP00684)-{.不符.} | 1. 訂單若有厚度變異，冷軋厚度公差比照烤漆計算公式 , 但最小為 1/2 公差做設定 (OFP00254)-{.不符.} 2. "偏薄要求訂單" 鍍後厚度減 鍍後厚度下限需大於 0.02 MM,以免發生厚度不足狀況 (OFP00369)-{.不符.} 3. 部分大陸料含B元素超過CNS規範管制，故請原料CNS規範之訂單不要配大陸料 (OFP00684)-{.不符.} | 訂單:2507DCD002/002 CPL <生產備註> 事項如下 . 除HGI/ HGL 訂單邊緣不噴油. 其餘皆側緣噴油 (RMK00285) | 訂單:2507DCD002/002 CR1 <生產備註> 事項如下 . 完軋寬度超出管制值上限≦2mm時,冷軋繼續生產並填寫品質異常通報單給鍍鋅線,以便調整張力與板溫 (RMK00278) | 訂單:2507DCD002/002 CR2 <生產備註> 事項如下 . 完軋寬度超出管制值上限≦2mm時,冷軋繼續生產並填寫品質異常通報單給鍍鋅線,以便調整張力與板溫 (RMK00278) | 訂單:2507DCD002/002 CG1 <生產備註> 事項如下 . 平板類,鍍鋅生產時SKIN PASS & T/L 請依據鍍鋅標準規定生產 (RMK00100) . 鍍鋅表面不可有鋅痕、壓痕、凹陷、及刮傷 、應變痕等。 (RMK00100) . 出口鋼捲盤捲後目視不允許有鼓起. (RMK00100) | 訂單:2507DCD002/002 CG2 <生產備註> 事項如下 . 平板類,鍍鋅生產時SKIN PASS & T/L 請依據鍍鋅標準規定生產 (RMK00100) . 鍍鋅表面不可有鋅痕、壓痕、凹陷、及刮傷 、應變痕等。 (RMK00100) . 出口鋼捲盤捲後目視不允許有鼓起. (RMK00100) | 訂單:2507DCD002/002 CC1 <生產備註> 事項如下 . ★品檢注意！JIS&CNS 訂單必須每滿50噸一定要再做一次TEST (RMK00259) | 訂單:2507DCD002/002 CC2 <生產備註> 事項如下 . ★品檢注意！JIS&CNS 訂單必須每滿50噸一定要再做一次TEST (RMK00259) | 訂單:2507DCD002/002 RCL 無 <生產備註> 事項 | 訂單:2507DCD002/002 CCPK 無 <生產備註> 事項 | 訂單:2507DCD002/002 CGQC 無 <品檢備註> 事項 | 訂單:2507DCD002/002 CCQC <品檢備註> 事項如下 . ★品檢注意！JIS&CNS 訂單必須每滿50噸一定要再做一次TEST (RMK00259) | 訂單:2507DCD002/002 TOL 無 <生產備註> 事項 |  | 訂單 2507DCD002/002 修改記錄如下: 20250709 09:35:04 (93025) 退火碼: >> S1, 用途碼: >> CIA008, 背面標示: >> C814, 訂單背面顏色(五碼): >> BW73Y, 背面漆膜厚: >> 12.5, 背面漆塗漆型式幾塗幾烤: >> 2, 鉻酸鹽: >> Z, 訂單厚度: >> 0.52, 訂單重: >> 17, 重量容許率(下限): >> 10, 重量容許率(上限): >> 10, 訂單寬度: >> 914, 鍍製方式: >> AC, 鋼捲內徑: >> 508, 鋼捲下限重: >> 3, 鋼捲上限重: >> 5, 壓花條件碼: >> -, 表面花紋: >> R, GL鋅花要求下限: >> -, GL鋅花要求上限: >> -, 綠色識別碼: >> -, 印刷輥號: >> -, 產品代碼: >> PPGL, 皮膜碼: >> -, 單位別: >> M, 油品種類: >> Z, 塗油量: >> Z, 包裝代碼: >> D2 , 保護膜碼: >> -, 客戶試片取樣型式: >> -, 調質碼: >> S, 套筒碼: >> R , 規格: >> CGLCC-20, 製造標準: >> CNS, 表面處理劑種類: >> Z, 表面處理劑塗佈量: >> Z, 伸長率測試: >> N, 硬度測試碼: >> N, 抗拉強度測試: >> N, 降伏強度測試: >> N, 厚度變異: >> -1.4, 訂單正面顏色(五碼): >> SY356, 正面漆膜厚: >> 25, 正面漆塗漆型式幾塗幾烤: >> 2, 修邊碼: >> Y, 重量碼: >> AW, 鋼捲捲向: >> I, 鍍層碼: >> AZ150, 20250716 09:23:15 (93025) 規格: CGLCC-20 >> CGLC400-20, | H:厚度偏薄
PPSUS | 2507DCD003/001 |  |  | 1. PPSUS&PPAL 單位長度(M/T)要自己算完後修改 SOP內容。RD洗衣機外殼用可用 -0.04～0 去算 (OFP00649)-{.不符.} | 訂單:2507DCD003/001 CPL 無 <生產備註> 事項 | 訂單:2507DCD003/001 CR1 無 <生產備註> 事項 | 訂單:2507DCD003/001 CR2 無 <生產備註> 事項 | 訂單:2507DCD003/001 CG1 無 <生產備註> 事項 | 訂單:2507DCD003/001 CG2 無 <生產備註> 事項 | 訂單:2507DCD003/001 CC1 <生產備註> 事項如下 . 【抽氣量】白色系在CC1生產時,FINISH抽氣量請設定250,如生產中發生色差b值異常升高,請股長再加大抽氣量因應 (RMK00560) . 1.入口板厚以平凸分釐卡量測,其W/D距板邊10mm處量測 (RMK00619) . 2.入口急峻度≦0.7%，毛邊(雙平頭分釐卡)≦30μm(一定要落實記錄，以作為品質追蹤依據) (RMK00619) . 3.出/入口鼓起≦0.5mm超出管制規格請TSD送RCL確認板形 (RMK00619) . 4.前處理皮膜Si=14±5 mg/m2於CC2品檢室Twin-X:NRC350-Si(SUS304)檢測 (RMK00619) . 5.其餘品質管制若無特別註明，則以對應的烤漆產品用途管制 (RMK00619) . 6.【捲取+套桶】出口一律 STAGGER 捲取，並使用比訂單寬度"加寬"的套桶（一般為"P"，超低光澤與印刷為"S"） (RMK00619) | 訂單:2507DCD003/001 CC2 <生產備註> 事項如下 . 【抽氣量】白色系在CC1生產時,FINISH抽氣量請設定250,如生產中發生色差b值異常升高,請股長再加大抽氣量因應 (RMK00560) . 1.入口板厚以平凸分釐卡量測,其W/D距板邊10mm處量測 (RMK00619) . 2.入口急峻度≦0.7%，毛邊(雙平頭分釐卡)≦30μm(一定要落實記錄，以作為品質追蹤依據) (RMK00619) . 3.出/入口鼓起≦0.5mm超出管制規格請TSD送RCL確認板形 (RMK00619) . 4.前處理皮膜Si=14±5 mg/m2於CC2品檢室Twin-X:NRC350-Si(SUS304)檢測 (RMK00619) . 5.其餘品質管制若無特別註明，則以對應的烤漆產品用途管制 (RMK00619) . 6.【捲取+套桶】出口一律 STAGGER 捲取，並使用比訂單寬度"加寬"的套桶（一般為"P"，超低光澤與印刷為"S"） (RMK00619) | 訂單:2507DCD003/001 RCL 無 <生產備註> 事項 | 訂單:2507DCD003/001 CCPK 無 <生產備註> 事項 | 訂單:2507DCD003/001 CGQC 無 <品檢備註> 事項 | 訂單:2507DCD003/001 CCQC <品檢備註> 事項如下 . 1.入口板厚以平凸分釐卡量測,其W/D距板邊10mm處量測 (RMK00619) . 2.入口急峻度≦0.7%，毛邊(雙平頭分釐卡)≦30μm(一定要落實記錄，以作為品質追蹤依據) (RMK00619) . 3.出/入口鼓起≦0.5mm超出管制規格請TSD送RCL確認板形 (RMK00619) . 4.前處理皮膜Si=14±5 mg/m2於CC2品檢室Twin-X:NRC350-Si(SUS304)檢測 (RMK00619) . 5.其餘品質管制若無特別註明，則以對應的烤漆產品用途管制 (RMK00619) . 6.【捲取+套桶】出口一律 STAGGER 捲取，並使用比訂單寬度"加寬"的套桶（一般為"P"，超低光澤與印刷為"S"） (RMK00619) | 訂單:2507DCD003/001 TOL 無 <生產備註> 事項 |  | 訂單 2507DCD003/001 修改記錄如下: 20250709 11:23:07 (22030) 退火碼: >> S1, 用途碼: >> CIA008, 背面標示: >> C989, 訂單背面顏色(五碼): >> BW73Y, 背面漆膜厚: >> 12.5, 背面漆塗漆型式幾塗幾烤: >> 2, 鉻酸鹽: >> Z, 訂單厚度: >> 0.46, 訂單重: >> 50, 重量容許率(下限): >> 10, 重量容許率(上限): >> 10, 訂單寬度: >> 914, 鍍製方式: >> BC, 鋼捲內徑: >> 508, 鋼捲下限重: >> 3, 鋼捲上限重: >> 5, 壓花條件碼: >> -, 表面花紋: >> -, 綠色識別碼: >> -, 印刷輥號: >> -, 產品代碼: >> PPSUS, 皮膜碼: >> -, 單位別: >> M, 油品種類: >> Z, 塗油量: >> Z, 包裝代碼: >> A3 , 保護膜碼: >> -, 客戶試片取樣型式: >> -, 調質碼: >> S, 套筒碼: >> P , 規格: >> CSUS304-20, 製造標準: >> SYSCO, 表面處理劑種類: >> Z, 表面處理劑塗佈量: >> Z, 伸長率測試: >> N, 硬度測試碼: >> N, 抗拉強度測試: >> N, 降伏強度測試: >> N, 訂單正面顏色(五碼): >> 1W080, 正面漆膜厚: >> 25, 正面漆塗漆型式幾塗幾烤: >> 2, 修邊碼: >> Y, 重量碼: >> AW, 鋼捲捲向: >> I, 鍍層碼: >> -, | *:
PPGL | 2507DCD004/001 | 1. 單捲限重檢核 (原料重:18.5~23.5, 分切困難:20.00~21.00, 單捲限重:4.00~5.00)(OFP00031)-{.不符.} | 1. 部分大陸料含B元素超過CNS規範管制，故請原料CNS規範之訂單不要配大陸料 (OFP00684)-{.不符.} | 1. 訂單若有厚度變異，冷軋厚度公差比照烤漆計算公式 , 但最小為 1/2 公差做設定 (OFP00254)-{.不符.} 2. "偏薄要求訂單" 鍍後厚度減 鍍後厚度下限需大於 0.02 MM,以免發生厚度不足狀況 (OFP00369)-{.不符.} 3. 部分大陸料含B元素超過CNS規範管制，故請原料CNS規範之訂單不要配大陸料 (OFP00684)-{.不符.} | 訂單:2507DCD004/001 CPL <生產備註> 事項如下 . 除HGI/ HGL 訂單邊緣不噴油. 其餘皆側緣噴油 (RMK00285) | 訂單:2507DCD004/001 CR1 <生產備註> 事項如下 . 完軋寬度超出管制值上限≦2mm時,冷軋繼續生產並填寫品質異常通報單給鍍鋅線,以便調整張力與板溫 (RMK00278) | 訂單:2507DCD004/001 CR2 <生產備註> 事項如下 . 完軋寬度超出管制值上限≦2mm時,冷軋繼續生產並填寫品質異常通報單給鍍鋅線,以便調整張力與板溫 (RMK00278) | 訂單:2507DCD004/001 CG1 <生產備註> 事項如下 . 平板類,鍍鋅生產時SKIN PASS & T/L 請依據鍍鋅標準規定生產 (RMK00100) . 鍍鋅表面不可有鋅痕、壓痕、凹陷、及刮傷 、應變痕等。 (RMK00100) . 出口鋼捲盤捲後目視不允許有鼓起. (RMK00100) | 訂單:2507DCD004/001 CG2 <生產備註> 事項如下 . 平板類,鍍鋅生產時SKIN PASS & T/L 請依據鍍鋅標準規定生產 (RMK00100) . 鍍鋅表面不可有鋅痕、壓痕、凹陷、及刮傷 、應變痕等。 (RMK00100) . 出口鋼捲盤捲後目視不允許有鼓起. (RMK00100) | 訂單:2507DCD004/001 CC1 <生產備註> 事項如下 . 【分切】經確認HR 18.5～23.5 噸分切 4～5噸剛剛好OK，但若分切困難時請CALL 玲翎 (RMK-E_CHIN) . ★品檢注意！JIS&CNS 訂單必須每滿50噸一定要再做一次TEST (RMK00259) | 訂單:2507DCD004/001 CC2 <生產備註> 事項如下 . 【分切】經確認HR 18.5～23.5 噸分切 4～5噸剛剛好OK，但若分切困難時請CALL 玲翎 (RMK-E_CHIN) . ★品檢注意！JIS&CNS 訂單必須每滿50噸一定要再做一次TEST (RMK00259) | 訂單:2507DCD004/001 RCL 無 <生產備註> 事項 | 訂單:2507DCD004/001 CCPK 無 <生產備註> 事項 | 訂單:2507DCD004/001 CGQC 無 <品檢備註> 事項 | 訂單:2507DCD004/001 CCQC <品檢備註> 事項如下 . ★品檢注意！JIS&CNS 訂單必須每滿50噸一定要再做一次TEST (RMK00259) | 訂單:2507DCD004/001 TOL 無 <生產備註> 事項 | 【分切】經確認HR 18.5～23.5 噸分切 4～5噸剛剛好OK，但若分切困難時請CALL 玲翎^^/CC1/CC2/^^ <<.E_CHIN 2025/07/17 14:09.>> | 訂單 2507DCD004/001 修改記錄如下: 20250717 08:49:01 (24025) 退火碼: >> S1, 用途碼: >> CIA008, 背面標示: >> C814, 訂單背面顏色(五碼): >> BW73Y, 背面漆膜厚: >> 12.5, 背面漆塗漆型式幾塗幾烤: >> 2, 鉻酸鹽: >> Z, 訂單厚度: >> 0.52, 訂單重: >> 22, 重量容許率(下限): >> 10, 重量容許率(上限): >> 10, 訂單寬度: >> 1219, 鍍製方式: >> AC, 鋼捲內徑: >> 508, 鋼捲下限重: >> 4, 鋼捲上限重: >> 5, 壓花條件碼: >> -, 表面花紋: >> R, 綠色識別碼: >> -, 印刷輥號: >> -, 產品代碼: >> PPGL, 皮膜碼: >> -, 單位別: >> M, 油品種類: >> Z, 塗油量: >> Z, 包裝代碼: >> D2 , 保護膜碼: >> -, 客戶試片取樣型式: >> -, 調質碼: >> S, 套筒碼: >> R , 規格: >> CGLC400-20, 製造標準: >> CNS, 表面處理劑種類: >> Z, 表面處理劑塗佈量: >> Z, 伸長率測試: >> N, 硬度測試碼: >> N, 抗拉強度測試: >> N, 降伏強度測試: >> N, 厚度變異: >> -1.4, 訂單正面顏色(五碼): >> SY356, 正面漆膜厚: >> 25, 正面漆塗漆型式幾塗幾烤: >> 2, 修邊碼: >> Y, 重量碼: >> AW, 鋼捲捲向: >> I, 鍍層碼: >> AZ150, | H:厚度偏薄
PPGL | 2507DCD004/002 |  | 1. 部分大陸料含B元素超過CNS規範管制，故請原料CNS規範之訂單不要配大陸料 (OFP00684)-{.不符.} | 1. 訂單若有厚度變異，冷軋厚度公差比照烤漆計算公式 , 但最小為 1/2 公差做設定 (OFP00254)-{.不符.} 2. "偏薄要求訂單" 鍍後厚度減 鍍後厚度下限需大於 0.02 MM,以免發生厚度不足狀況 (OFP00369)-{.不符.} 3. 部分大陸料含B元素超過CNS規範管制，故請原料CNS規範之訂單不要配大陸料 (OFP00684)-{.不符.} | 訂單:2507DCD004/002 CPL <生產備註> 事項如下 . 除HGI/ HGL 訂單邊緣不噴油. 其餘皆側緣噴油 (RMK00285) | 訂單:2507DCD004/002 CR1 <生產備註> 事項如下 . 完軋寬度超出管制值上限≦2mm時,冷軋繼續生產並填寫品質異常通報單給鍍鋅線,以便調整張力與板溫 (RMK00278) | 訂單:2507DCD004/002 CR2 <生產備註> 事項如下 . 完軋寬度超出管制值上限≦2mm時,冷軋繼續生產並填寫品質異常通報單給鍍鋅線,以便調整張力與板溫 (RMK00278) | 訂單:2507DCD004/002 CG1 <生產備註> 事項如下 . 平板類,鍍鋅生產時SKIN PASS & T/L 請依據鍍鋅標準規定生產 (RMK00100) . 鍍鋅表面不可有鋅痕、壓痕、凹陷、及刮傷 、應變痕等。 (RMK00100) . 出口鋼捲盤捲後目視不允許有鼓起. (RMK00100) | 訂單:2507DCD004/002 CG2 <生產備註> 事項如下 . 平板類,鍍鋅生產時SKIN PASS & T/L 請依據鍍鋅標準規定生產 (RMK00100) . 鍍鋅表面不可有鋅痕、壓痕、凹陷、及刮傷 、應變痕等。 (RMK00100) . 出口鋼捲盤捲後目視不允許有鼓起. (RMK00100) | 訂單:2507DCD004/002 CC1 <生產備註> 事項如下 . ★品檢注意！JIS&CNS 訂單必須每滿50噸一定要再做一次TEST (RMK00259) | 訂單:2507DCD004/002 CC2 <生產備註> 事項如下 . ★品檢注意！JIS&CNS 訂單必須每滿50噸一定要再做一次TEST (RMK00259) | 訂單:2507DCD004/002 RCL 無 <生產備註> 事項 | 訂單:2507DCD004/002 CCPK 無 <生產備註> 事項 | 訂單:2507DCD004/002 CGQC 無 <品檢備註> 事項 | 訂單:2507DCD004/002 CCQC <品檢備註> 事項如下 . ★品檢注意！JIS&CNS 訂單必須每滿50噸一定要再做一次TEST (RMK00259) | 訂單:2507DCD004/002 TOL 無 <生產備註> 事項 |  | 訂單 2507DCD004/002 修改記錄如下: 20250717 08:49:04 (24025) 退火碼: >> S1, 用途碼: >> CIA008, 背面標示: >> C814, 訂單背面顏色(五碼): >> BW73Y, 背面漆膜厚: >> 12.5, 背面漆塗漆型式幾塗幾烤: >> 2, 鉻酸鹽: >> Z, 訂單厚度: >> 0.52, 訂單重: >> 35, 重量容許率(下限): >> 10, 重量容許率(上限): >> 10, 訂單寬度: >> 914, 鍍製方式: >> AC, 鋼捲內徑: >> 508, 鋼捲下限重: >> 3, 鋼捲上限重: >> 5, 壓花條件碼: >> -, 表面花紋: >> R, 綠色識別碼: >> -, 印刷輥號: >> -, 產品代碼: >> PPGL, 皮膜碼: >> -, 單位別: >> M, 油品種類: >> Z, 塗油量: >> Z, 包裝代碼: >> D2 , 保護膜碼: >> -, 客戶試片取樣型式: >> -, 調質碼: >> S, 套筒碼: >> R , 規格: >> CGLC400-20, 製造標準: >> CNS, 表面處理劑種類: >> Z, 表面處理劑塗佈量: >> Z, 伸長率測試: >> N, 硬度測試碼: >> N, 抗拉強度測試: >> N, 降伏強度測試: >> N, 厚度變異: >> -1.4, 訂單正面顏色(五碼): >> SY356, 正面漆膜厚: >> 25, 正面漆塗漆型式幾塗幾烤: >> 2, 修邊碼: >> Y, 重量碼: >> AW, 鋼捲捲向: >> I, 鍍層碼: >> AZ150, | H:厚度偏薄
PPGL | 2507DCD004/003 |  | 1. 部分大陸料含B元素超過CNS規範管制，故請原料CNS規範之訂單不要配大陸料 (OFP00684)-{.不符.} | 1. 訂單若有厚度變異，冷軋厚度公差比照烤漆計算公式 , 但最小為 1/2 公差做設定 (OFP00254)-{.不符.} 2. "偏薄要求訂單" 鍍後厚度減 鍍後厚度下限需大於 0.02 MM,以免發生厚度不足狀況 (OFP00369)-{.不符.} 3. 部分大陸料含B元素超過CNS規範管制，故請原料CNS規範之訂單不要配大陸料 (OFP00684)-{.不符.} | 訂單:2507DCD004/003 CPL <生產備註> 事項如下 . 除HGI/ HGL 訂單邊緣不噴油. 其餘皆側緣噴油 (RMK00285) | 訂單:2507DCD004/003 CR1 <生產備註> 事項如下 . 完軋寬度超出管制值上限≦2mm時,冷軋繼續生產並填寫品質異常通報單給鍍鋅線,以便調整張力與板溫 (RMK00278) | 訂單:2507DCD004/003 CR2 <生產備註> 事項如下 . 完軋寬度超出管制值上限≦2mm時,冷軋繼續生產並填寫品質異常通報單給鍍鋅線,以便調整張力與板溫 (RMK00278) | 訂單:2507DCD004/003 CG1 <生產備註> 事項如下 . 平板類,鍍鋅生產時SKIN PASS & T/L 請依據鍍鋅標準規定生產 (RMK00100) . 鍍鋅表面不可有鋅痕、壓痕、凹陷、及刮傷 、應變痕等。 (RMK00100) . 出口鋼捲盤捲後目視不允許有鼓起. (RMK00100) | 訂單:2507DCD004/003 CG2 <生產備註> 事項如下 . 平板類,鍍鋅生產時SKIN PASS & T/L 請依據鍍鋅標準規定生產 (RMK00100) . 鍍鋅表面不可有鋅痕、壓痕、凹陷、及刮傷 、應變痕等。 (RMK00100) . 出口鋼捲盤捲後目視不允許有鼓起. (RMK00100) | 訂單:2507DCD004/003 CC1 <生產備註> 事項如下 . ★品檢注意！JIS&CNS 訂單必須每滿50噸一定要再做一次TEST (RMK00259) | 訂單:2507DCD004/003 CC2 <生產備註> 事項如下 . ★品檢注意！JIS&CNS 訂單必須每滿50噸一定要再做一次TEST (RMK00259) | 訂單:2507DCD004/003 RCL 無 <生產備註> 事項 | 訂單:2507DCD004/003 CCPK 無 <生產備註> 事項 | 訂單:2507DCD004/003 CGQC 無 <品檢備註> 事項 | 訂單:2507DCD004/003 CCQC <品檢備註> 事項如下 . ★品檢注意！JIS&CNS 訂單必須每滿50噸一定要再做一次TEST (RMK00259) | 訂單:2507DCD004/003 TOL 無 <生產備註> 事項 |  | 訂單 2507DCD004/003 修改記錄如下: 20250717 08:49:06 (24025) 退火碼: >> S1, 用途碼: >> CIA008, 背面標示: >> C814, 訂單背面顏色(五碼): >> BW73Y, 背面漆膜厚: >> 12.5, 背面漆塗漆型式幾塗幾烤: >> 2, 鉻酸鹽: >> Z, 訂單厚度: >> 0.52, 訂單重: >> 35, 重量容許率(下限): >> 10, 重量容許率(上限): >> 10, 訂單寬度: >> 914, 鍍製方式: >> AC, 鋼捲內徑: >> 508, 鋼捲下限重: >> 3, 鋼捲上限重: >> 5, 壓花條件碼: >> -, 表面花紋: >> R, 綠色識別碼: >> -, 印刷輥號: >> -, 產品代碼: >> PPGL, 皮膜碼: >> -, 單位別: >> M, 油品種類: >> Z, 塗油量: >> Z, 包裝代碼: >> D2 , 保護膜碼: >> -, 客戶試片取樣型式: >> -, 調質碼: >> S, 套筒碼: >> R , 規格: >> CGLC400-20, 製造標準: >> CNS, 表面處理劑種類: >> Z, 表面處理劑塗佈量: >> Z, 伸長率測試: >> N, 硬度測試碼: >> N, 抗拉強度測試: >> N, 降伏強度測試: >> N, 厚度變異: >> -1.4, 訂單正面顏色(五碼): >> SC306, 正面漆膜厚: >> 25, 正面漆塗漆型式幾塗幾烤: >> 2, 修邊碼: >> Y, 重量碼: >> AW, 鋼捲捲向: >> I, 鍍層碼: >> AZ150, | H:厚度偏薄
PPGL | 2507DCD004/004 |  | 1. 部分大陸料含B元素超過CNS規範管制，故請原料CNS規範之訂單不要配大陸料 (OFP00684)-{.不符.} | 1. 訂單若有厚度變異，冷軋厚度公差比照烤漆計算公式 , 但最小為 1/2 公差做設定 (OFP00254)-{.不符.} 2. "偏薄要求訂單" 鍍後厚度減 鍍後厚度下限需大於 0.02 MM,以免發生厚度不足狀況 (OFP00369)-{.不符.} 3. 部分大陸料含B元素超過CNS規範管制，故請原料CNS規範之訂單不要配大陸料 (OFP00684)-{.不符.} | 訂單:2507DCD004/004 CPL <生產備註> 事項如下 . 除HGI/ HGL 訂單邊緣不噴油. 其餘皆側緣噴油 (RMK00285) | 訂單:2507DCD004/004 CR1 <生產備註> 事項如下 . 完軋寬度超出管制值上限≦2mm時,冷軋繼續生產並填寫品質異常通報單給鍍鋅線,以便調整張力與板溫 (RMK00278) | 訂單:2507DCD004/004 CR2 <生產備註> 事項如下 . 完軋寬度超出管制值上限≦2mm時,冷軋繼續生產並填寫品質異常通報單給鍍鋅線,以便調整張力與板溫 (RMK00278) | 訂單:2507DCD004/004 CG1 <生產備註> 事項如下 . 平板類,鍍鋅生產時SKIN PASS & T/L 請依據鍍鋅標準規定生產 (RMK00100) . 鍍鋅表面不可有鋅痕、壓痕、凹陷、及刮傷 、應變痕等。 (RMK00100) . 出口鋼捲盤捲後目視不允許有鼓起. (RMK00100) | 訂單:2507DCD004/004 CG2 <生產備註> 事項如下 . 平板類,鍍鋅生產時SKIN PASS & T/L 請依據鍍鋅標準規定生產 (RMK00100) . 鍍鋅表面不可有鋅痕、壓痕、凹陷、及刮傷 、應變痕等。 (RMK00100) . 出口鋼捲盤捲後目視不允許有鼓起. (RMK00100) | 訂單:2507DCD004/004 CC1 <生產備註> 事項如下 . ★品檢注意！JIS&CNS 訂單必須每滿50噸一定要再做一次TEST (RMK00259) | 訂單:2507DCD004/004 CC2 <生產備註> 事項如下 . ★品檢注意！JIS&CNS 訂單必須每滿50噸一定要再做一次TEST (RMK00259) | 訂單:2507DCD004/004 RCL 無 <生產備註> 事項 | 訂單:2507DCD004/004 CCPK 無 <生產備註> 事項 | 訂單:2507DCD004/004 CGQC 無 <品檢備註> 事項 | 訂單:2507DCD004/004 CCQC <品檢備註> 事項如下 . ★品檢注意！JIS&CNS 訂單必須每滿50噸一定要再做一次TEST (RMK00259) | 訂單:2507DCD004/004 TOL 無 <生產備註> 事項 |  | 訂單 2507DCD004/004 修改記錄如下: 20250717 08:49:09 (24025) 退火碼: >> S1, 用途碼: >> CIA008, 背面標示: >> C814, 訂單背面顏色(五碼): >> BW73Y, 背面漆膜厚: >> 12.5, 背面漆塗漆型式幾塗幾烤: >> 2, 鉻酸鹽: >> Z, 訂單厚度: >> 0.52, 訂單重: >> 18, 重量容許率(下限): >> 10, 重量容許率(上限): >> 10, 訂單寬度: >> 914, 鍍製方式: >> AC, 鋼捲內徑: >> 508, 鋼捲下限重: >> 3, 鋼捲上限重: >> 5, 壓花條件碼: >> -, 表面花紋: >> R, 綠色識別碼: >> -, 印刷輥號: >> -, 產品代碼: >> PPGL, 皮膜碼: >> -, 單位別: >> M, 油品種類: >> Z, 塗油量: >> Z, 包裝代碼: >> D2 , 保護膜碼: >> -, 客戶試片取樣型式: >> -, 調質碼: >> S, 套筒碼: >> R , 規格: >> CGLC400-20, 製造標準: >> CNS, 表面處理劑種類: >> Z, 表面處理劑塗佈量: >> Z, 伸長率測試: >> N, 硬度測試碼: >> N, 抗拉強度測試: >> N, 降伏強度測試: >> N, 厚度變異: >> -1.4, 訂單正面顏色(五碼): >> SB256, 正面漆膜厚: >> 25, 正面漆塗漆型式幾塗幾烤: >> 2, 修邊碼: >> Y, 重量碼: >> AW, 鋼捲捲向: >> I, 鍍層碼: >> AZ150, | H:厚度偏薄
PPGL | 2507DCD004/005 |  | 1. 部分大陸料含B元素超過CNS規範管制，故請原料CNS規範之訂單不要配大陸料 (OFP00684)-{.不符.} | 1. 訂單若有厚度變異，冷軋厚度公差比照烤漆計算公式 , 但最小為 1/2 公差做設定 (OFP00254)-{.不符.} 2. "偏薄要求訂單" 鍍後厚度減 鍍後厚度下限需大於 0.02 MM,以免發生厚度不足狀況 (OFP00369)-{.不符.} 3. 部分大陸料含B元素超過CNS規範管制，故請原料CNS規範之訂單不要配大陸料 (OFP00684)-{.不符.} | 訂單:2507DCD004/005 CPL <生產備註> 事項如下 . 除HGI/ HGL 訂單邊緣不噴油. 其餘皆側緣噴油 (RMK00285) | 訂單:2507DCD004/005 CR1 <生產備註> 事項如下 . 完軋寬度超出管制值上限≦2mm時,冷軋繼續生產並填寫品質異常通報單給鍍鋅線,以便調整張力與板溫 (RMK00278) | 訂單:2507DCD004/005 CR2 <生產備註> 事項如下 . 完軋寬度超出管制值上限≦2mm時,冷軋繼續生產並填寫品質異常通報單給鍍鋅線,以便調整張力與板溫 (RMK00278) | 訂單:2507DCD004/005 CG1 <生產備註> 事項如下 . 平板類,鍍鋅生產時SKIN PASS & T/L 請依據鍍鋅標準規定生產 (RMK00100) . 鍍鋅表面不可有鋅痕、壓痕、凹陷、及刮傷 、應變痕等。 (RMK00100) . 出口鋼捲盤捲後目視不允許有鼓起. (RMK00100) | 訂單:2507DCD004/005 CG2 <生產備註> 事項如下 . 平板類,鍍鋅生產時SKIN PASS & T/L 請依據鍍鋅標準規定生產 (RMK00100) . 鍍鋅表面不可有鋅痕、壓痕、凹陷、及刮傷 、應變痕等。 (RMK00100) . 出口鋼捲盤捲後目視不允許有鼓起. (RMK00100) | 訂單:2507DCD004/005 CC1 <生產備註> 事項如下 . ★品檢注意！JIS&CNS 訂單必須每滿50噸一定要再做一次TEST (RMK00259) | 訂單:2507DCD004/005 CC2 <生產備註> 事項如下 . ★品檢注意！JIS&CNS 訂單必須每滿50噸一定要再做一次TEST (RMK00259) | 訂單:2507DCD004/005 RCL 無 <生產備註> 事項 | 訂單:2507DCD004/005 CCPK 無 <生產備註> 事項 | 訂單:2507DCD004/005 CGQC 無 <品檢備註> 事項 | 訂單:2507DCD004/005 CCQC <品檢備註> 事項如下 . ★品檢注意！JIS&CNS 訂單必須每滿50噸一定要再做一次TEST (RMK00259) | 訂單:2507DCD004/005 TOL 無 <生產備註> 事項 |  | 訂單 2507DCD004/005 修改記錄如下: 20250717 08:49:11 (24025) 退火碼: >> S1, 用途碼: >> CIA008, 背面標示: >> C814, 訂單背面顏色(五碼): >> BW73Y, 背面漆膜厚: >> 12.5, 背面漆塗漆型式幾塗幾烤: >> 2, 鉻酸鹽: >> Z, 訂單厚度: >> 0.52, 訂單重: >> 35, 重量容許率(下限): >> 10, 重量容許率(上限): >> 10, 訂單寬度: >> 914, 鍍製方式: >> AC, 鋼捲內徑: >> 508, 鋼捲下限重: >> 3, 鋼捲上限重: >> 5, 壓花條件碼: >> -, 表面花紋: >> R, 綠色識別碼: >> -, 印刷輥號: >> -, 產品代碼: >> PPGL, 皮膜碼: >> -, 單位別: >> M, 油品種類: >> Z, 塗油量: >> Z, 包裝代碼: >> D2 , 保護膜碼: >> -, 客戶試片取樣型式: >> -, 調質碼: >> S, 套筒碼: >> R , 規格: >> CGLC400-20, 製造標準: >> CNS, 表面處理劑種類: >> Z, 表面處理劑塗佈量: >> Z, 伸長率測試: >> N, 硬度測試碼: >> N, 抗拉強度測試: >> N, 降伏強度測試: >> N, 厚度變異: >> -1.4, 訂單正面顏色(五碼): >> SG680, 正面漆膜厚: >> 25, 正面漆塗漆型式幾塗幾烤: >> 2, 修邊碼: >> Y, 重量碼: >> AW, 鋼捲捲向: >> I, 鍍層碼: >> AZ150, | H:厚度偏薄
PPGL | 2507DCD005/001 |  | 1. 部分大陸料含B元素超過CNS規範管制，故請原料CNS規範之訂單不要配大陸料 (OFP00684)-{.不符.} | 1. 訂單若有厚度變異，冷軋厚度公差比照烤漆計算公式 , 但最小為 1/2 公差做設定 (OFP00254)-{.不符.} 2. "偏薄要求訂單" 鍍後厚度減 鍍後厚度下限需大於 0.02 MM,以免發生厚度不足狀況 (OFP00369)-{.不符.} 3. 部分大陸料含B元素超過CNS規範管制，故請原料CNS規範之訂單不要配大陸料 (OFP00684)-{.不符.} | 訂單:2507DCD005/001 CPL <生產備註> 事項如下 . 除HGI/ HGL 訂單邊緣不噴油. 其餘皆側緣噴油 (RMK00285) | 訂單:2507DCD005/001 CR1 <生產備註> 事項如下 . 完軋寬度超出管制值上限≦2mm時,冷軋繼續生產並填寫品質異常通報單給鍍鋅線,以便調整張力與板溫 (RMK00278) | 訂單:2507DCD005/001 CR2 <生產備註> 事項如下 . 完軋寬度超出管制值上限≦2mm時,冷軋繼續生產並填寫品質異常通報單給鍍鋅線,以便調整張力與板溫 (RMK00278) | 訂單:2507DCD005/001 CG1 <生產備註> 事項如下 . 平板類,鍍鋅生產時SKIN PASS & T/L 請依據鍍鋅標準規定生產 (RMK00100) . 鍍鋅表面不可有鋅痕、壓痕、凹陷、及刮傷 、應變痕等。 (RMK00100) . 出口鋼捲盤捲後目視不允許有鼓起. (RMK00100) | 訂單:2507DCD005/001 CG2 <生產備註> 事項如下 . 平板類,鍍鋅生產時SKIN PASS & T/L 請依據鍍鋅標準規定生產 (RMK00100) . 鍍鋅表面不可有鋅痕、壓痕、凹陷、及刮傷 、應變痕等。 (RMK00100) . 出口鋼捲盤捲後目視不允許有鼓起. (RMK00100) | 訂單:2507DCD005/001 CC1 <生產備註> 事項如下 . ★品檢注意！JIS&CNS 訂單必須每滿50噸一定要再做一次TEST (RMK00259) | 訂單:2507DCD005/001 CC2 <生產備註> 事項如下 . ★品檢注意！JIS&CNS 訂單必須每滿50噸一定要再做一次TEST (RMK00259) | 訂單:2507DCD005/001 RCL 無 <生產備註> 事項 | 訂單:2507DCD005/001 CCPK 無 <生產備註> 事項 | 訂單:2507DCD005/001 CGQC 無 <品檢備註> 事項 | 訂單:2507DCD005/001 CCQC <品檢備註> 事項如下 . ★品檢注意！JIS&CNS 訂單必須每滿50噸一定要再做一次TEST (RMK00259) | 訂單:2507DCD005/001 TOL 無 <生產備註> 事項 |  | 訂單 2507DCD005/001 修改記錄如下: 20250717 13:20:22 (22030) 退火碼: >> S1, 用途碼: >> CIA008, 背面標示: >> C814, 訂單背面顏色(五碼): >> BW73Y, 背面漆膜厚: >> 12.5, 背面漆塗漆型式幾塗幾烤: >> 2, 鉻酸鹽: >> Z, 訂單厚度: >> 0.52, 訂單重: >> 300, 重量容許率(下限): >> 10, 重量容許率(上限): >> 10, 訂單寬度: >> 914, 鍍製方式: >> AC, 鋼捲內徑: >> 508, 鋼捲下限重: >> 3, 鋼捲上限重: >> 5, 壓花條件碼: >> -, 表面花紋: >> R, 綠色識別碼: >> -, 印刷輥號: >> -, 產品代碼: >> PPGL, 皮膜碼: >> -, 單位別: >> M, 油品種類: >> Z, 塗油量: >> Z, 包裝代碼: >> D2 , 保護膜碼: >> -, 客戶試片取樣型式: >> -, 調質碼: >> S, 套筒碼: >> R , 規格: >> CGLC400-20, 製造標準: >> CNS, 表面處理劑種類: >> Z, 表面處理劑塗佈量: >> Z, 伸長率測試: >> N, 硬度測試碼: >> N, 抗拉強度測試: >> N, 降伏強度測試: >> N, 厚度變異: >> -1.4, 訂單正面顏色(五碼): >> SY356, 正面漆膜厚: >> 25, 正面漆塗漆型式幾塗幾烤: >> 2, 修邊碼: >> Y, 重量碼: >> AW, 鋼捲捲向: >> I, 鍍層碼: >> AZ150, | H:厚度偏薄
PPGL | 2507DCD007/001 |  | 1. 部分大陸料含B元素超過CNS規範管制，故請原料CNS規範之訂單不要配大陸料 (OFP00684)-{.不符.} | 1. 訂單若有厚度變異，冷軋厚度公差比照烤漆計算公式 , 但最小為 1/2 公差做設定 (OFP00254)-{.不符.} 2. "偏薄要求訂單" 鍍後厚度減 鍍後厚度下限需大於 0.02 MM,以免發生厚度不足狀況 (OFP00369)-{.不符.} 3. 部分大陸料含B元素超過CNS規範管制，故請原料CNS規範之訂單不要配大陸料 (OFP00684)-{.不符.} | 訂單:2507DCD007/001 CPL <生產備註> 事項如下 . 除HGI/ HGL 訂單邊緣不噴油. 其餘皆側緣噴油 (RMK00285) | 訂單:2507DCD007/001 CR1 <生產備註> 事項如下 . 完軋寬度超出管制值上限≦2mm時,冷軋繼續生產並填寫品質異常通報單給鍍鋅線,以便調整張力與板溫 (RMK00278) | 訂單:2507DCD007/001 CR2 <生產備註> 事項如下 . 完軋寬度超出管制值上限≦2mm時,冷軋繼續生產並填寫品質異常通報單給鍍鋅線,以便調整張力與板溫 (RMK00278) | 訂單:2507DCD007/001 CG1 無 <生產備註> 事項 | 訂單:2507DCD007/001 CG2 無 <生產備註> 事項 | 訂單:2507DCD007/001 CC1 <生產備註> 事項如下 . 1.本單若塗裝背面漆一律改為REVERSE COATING 例外訂單如下敘述 (RMK-BS_WAN) . 2.例外訂單為R字頭超低光澤與PVDF (＞25μ)，背面漆可改 NATURE COATING，但搭配底漆避免遮蓋性不佳 (RMK-BS_WAN) . ★品檢注意！JIS&CNS 訂單必須每滿50噸一定要再做一次TEST (RMK00259) . 【品檢】 第一PASS(只塗底漆)仍需作外觀板面檢驗, 若發現缺陷以８８Ｂ處置作暫留 (RMK00345) . 【品檢】測試時依Base色差值管制, 超出管制值時,若TSD2 或 TDCC判定要生產, 請在測試及外觀報表簽名 (RMK00345) . 【品檢】 測試時最後成品要不要生產由 TSD2決定 (RMK00345) . 【品檢】正式生產後, 請保留第二分切試片，簽名當作此生產批對色板, 並請留意同批目視無明顯色差。 (RMK00345) . 【品檢】每一分切留30cm*全寬試片1片裁成A4一片 TO 業務 (RMK00345) . 2015年發生過訴賠。請出口使用鋼套桶前請檢查焊接處，以免捲取後產生折痕 (RMK00381) . 2.第2Pass (RMK00467) . 2.1.線速: 60mpm 印刷輥號: A04-T1400 (RMK00467) . 2.2.第2Pass生產，前處理不必塗裝。 (RMK00467) . 2.3.出口鋼捲請貼“禁止疊放”紅色標籤。收捲張力設定同rough matt。 (RMK00467) . 2.4.Base 2輥R塗裝，濾心125μ，稀釋Thinner為No.2B，粘度50±10”，PMT設定為232℃。 (RMK00467) . 2.5.Printer Head 2 印刷髮絲紋圖案 (NYT56S)。 (RMK00467) . 2.6.Printer Head 4 塗裝KP 1E6172 Clear，PMT設定為232℃。 (RMK00467) . 2.7.Clear有含骨材，塗裝黏度：先以原液塗裝，視塗裝板面狀況作調整。 (RMK00467) . 2.8.Clear稀釋Thinner為No.2B，濾心125μ。 (RMK00467) . 1.第1Pass (RMK00595) . 1.1.線速85mpm，只塗裝正面5μ，背面僅前處理不塗漆。 (RMK00595) . 1.2.正面底漆以R塗裝方式，不允許繩紋或塗佈不均..等塗裝缺陷。 (RMK00595) . 1.3.塗佈量請控制95~105%。 (RMK00595) . 1.4.第1Pass生產不用噴背標。 (RMK00595) . 1.5.★生產印刷第一PASS時，出口請收內捲★ (RMK00595) | 訂單:2507DCD007/001 CC2 <生產備註> 事項如下 . 1.本單若塗裝背面漆一律改為REVERSE COATING 例外訂單如下敘述 (RMK-BS_WAN) . 2.例外訂單為R字頭超低光澤與PVDF (＞25μ)，背面漆可改 NATURE COATING，但搭配底漆避免遮蓋性不佳 (RMK-BS_WAN) . ★品檢注意！JIS&CNS 訂單必須每滿50噸一定要再做一次TEST (RMK00259) . 【品檢】 第一PASS(只塗底漆)仍需作外觀板面檢驗, 若發現缺陷以８８Ｂ處置作暫留 (RMK00345) . 【品檢】測試時依Base色差值管制, 超出管制值時,若TSD2 或 TDCC判定要生產, 請在測試及外觀報表簽名 (RMK00345) . 【品檢】 測試時最後成品要不要生產由 TSD2決定 (RMK00345) . 【品檢】正式生產後, 請保留第二分切試片，簽名當作此生產批對色板, 並請留意同批目視無明顯色差。 (RMK00345) . 【品檢】每一分切留30cm*全寬試片1片裁成A4一片 TO 業務 (RMK00345) . 2015年發生過訴賠。請出口使用鋼套桶前請檢查焊接處，以免捲取後產生折痕 (RMK00381) . 2.第2Pass (RMK00467) . 2.1.線速: 60mpm 印刷輥號: A04-T1400 (RMK00467) . 2.2.第2Pass生產，前處理不必塗裝。 (RMK00467) . 2.3.出口鋼捲請貼“禁止疊放”紅色標籤。收捲張力設定同rough matt。 (RMK00467) . 2.4.Base 2輥R塗裝，濾心125μ，稀釋Thinner為No.2B，粘度50±10”，PMT設定為232℃。 (RMK00467) . 2.5.Printer Head 2 印刷髮絲紋圖案 (NYT56S)。 (RMK00467) . 2.6.Printer Head 4 塗裝KP 1E6172 Clear，PMT設定為232℃。 (RMK00467) . 2.7.Clear有含骨材，塗裝黏度：先以原液塗裝，視塗裝板面狀況作調整。 (RMK00467) . 2.8.Clear稀釋Thinner為No.2B，濾心125μ。 (RMK00467) . 1.第1Pass (RMK00595) . 1.1.線速85mpm，只塗裝正面5μ，背面僅前處理不塗漆。 (RMK00595) . 1.2.正面底漆以R塗裝方式，不允許繩紋或塗佈不均..等塗裝缺陷。 (RMK00595) . 1.3.塗佈量請控制95~105%。 (RMK00595) . 1.4.第1Pass生產不用噴背標。 (RMK00595) . 1.5.★生產印刷第一PASS時，出口請收內捲★ (RMK00595) | 訂單:2507DCD007/001 RCL 無 <生產備註> 事項 | 訂單:2507DCD007/001 CCPK 無 <生產備註> 事項 | 訂單:2507DCD007/001 CGQC 無 <品檢備註> 事項 | 訂單:2507DCD007/001 CCQC <品檢備註> 事項如下 . 1.本單若塗裝背面漆一律改為REVERSE COATING 例外訂單如下敘述 (RMK-BS_WAN) . 2.例外訂單為R字頭超低光澤與PVDF (＞25μ)，背面漆可改 NATURE COATING，但搭配底漆避免遮蓋性不佳 (RMK-BS_WAN) . ★品檢注意！JIS&CNS 訂單必須每滿50噸一定要再做一次TEST (RMK00259) . 【品檢】 第一PASS(只塗底漆)仍需作外觀板面檢驗, 若發現缺陷以８８Ｂ處置作暫留 (RMK00345) . 【品檢】測試時依Base色差值管制, 超出管制值時,若TSD2 或 TDCC判定要生產, 請在測試及外觀報表簽名 (RMK00345) . 【品檢】 測試時最後成品要不要生產由 TSD2決定 (RMK00345) . 【品檢】正式生產後, 請保留第二分切試片，簽名當作此生產批對色板, 並請留意同批目視無明顯色差。 (RMK00345) . 【品檢】每一分切留30cm*全寬試片1片裁成A4一片 TO 業務 (RMK00345) . 2.第2Pass (RMK00467) . 2.1.線速: 60mpm 印刷輥號: A04-T1400 (RMK00467) . 2.2.第2Pass生產，前處理不必塗裝。 (RMK00467) . 2.3.出口鋼捲請貼“禁止疊放”紅色標籤。收捲張力設定同rough matt。 (RMK00467) . 2.4.Base 2輥R塗裝，濾心125μ，稀釋Thinner為No.2B，粘度50±10”，PMT設定為232℃。 (RMK00467) . 2.5.Printer Head 2 印刷髮絲紋圖案 (NYT56S)。 (RMK00467) . 2.6.Printer Head 4 塗裝KP 1E6172 Clear，PMT設定為232℃。 (RMK00467) . 2.7.Clear有含骨材，塗裝黏度：先以原液塗裝，視塗裝板面狀況作調整。 (RMK00467) . 2.8.Clear稀釋Thinner為No.2B，濾心125μ。 (RMK00467) . 1.第1Pass (RMK00595) . 1.1.線速85mpm，只塗裝正面5μ，背面僅前處理不塗漆。 (RMK00595) . 1.2.正面底漆以R塗裝方式，不允許繩紋或塗佈不均..等塗裝缺陷。 (RMK00595) . 1.3.塗佈量請控制95~105%。 (RMK00595) . 1.4.第1Pass生產不用噴背標。 (RMK00595) . 1.5.★生產印刷第一PASS時，出口請收內捲★ (RMK00595) | 訂單:2507DCD007/001 TOL 無 <生產備註> 事項 | 2.例外訂單為R字頭超低光澤與PVDF (＞25μ)，背面漆可改 NATURE COATING，但搭配底漆避免遮蓋性不佳^^/CC1/CC2/CCQC/ <<.BS_WAN 2025/07/23 11:46.>> 1.本單若塗裝背面漆一律改為REVERSE COATING 例外訂單如下敘述^^/CC1/CC2/CCQC/ <<.BS_WAN 2025/07/23 11:46.>> | 訂單 2507DCD007/001 修改記錄如下: 20250722 13:17:41 (22030) 退火碼: >> S1, 用途碼: >> COA020, 背面標示: >> C811, 訂單背面顏色(五碼): >> BW73X, 背面漆膜厚: >> 15, 背面漆塗漆型式幾塗幾烤: >> 2, 鉻酸鹽: >> Z, 訂單厚度: >> 0.5, 訂單重: >> 50, 重量容許率(下限): >> 10, 重量容許率(上限): >> 10, 訂單寬度: >> 914, 鍍製方式: >> AC, 鋼捲內徑: >> 508, 鋼捲下限重: >> 3, 鋼捲上限重: >> 5, 壓花條件碼: >> -, 表面花紋: >> R, 綠色識別碼: >> -, 印刷輥號: >> A04-T1400, 產品代碼: >> PPGL, 皮膜碼: >> -, 單位別: >> M, 油品種類: >> Z, 塗油量: >> Z, 包裝代碼: >> D2 , 保護膜碼: >> -, 客戶試片取樣型式: >> -, 調質碼: >> S, 套筒碼: >> S , 規格: >> CGLC400-20, 製造標準: >> CNS, 表面處理劑種類: >> Z, 表面處理劑塗佈量: >> Z, 伸長率測試: >> N, 硬度測試碼: >> N, 抗拉強度測試: >> N, 降伏強度測試: >> N, 厚度變異: >> -6.3, 訂單正面顏色(五碼): >> NYHP9, 正面漆膜厚: >> NOM, 正面漆塗漆型式幾塗幾烤: >> 2, 修邊碼: >> Y, 重量碼: >> AW, 鋼捲捲向: >> I, 鍍層碼: >> AZ150, | H:厚度偏薄
PPGL | 2507DCD007/002 |  | 1. 部分大陸料含B元素超過CNS規範管制，故請原料CNS規範之訂單不要配大陸料 (OFP00684)-{.不符.} | 1. 訂單若有厚度變異，冷軋厚度公差比照烤漆計算公式 , 但最小為 1/2 公差做設定 (OFP00254)-{.不符.} 2. "偏薄要求訂單" 鍍後厚度減 鍍後厚度下限需大於 0.02 MM,以免發生厚度不足狀況 (OFP00369)-{.不符.} 3. 部分大陸料含B元素超過CNS規範管制，故請原料CNS規範之訂單不要配大陸料 (OFP00684)-{.不符.} | 訂單:2507DCD007/002 CPL <生產備註> 事項如下 . 除HGI/ HGL 訂單邊緣不噴油. 其餘皆側緣噴油 (RMK00285) | 訂單:2507DCD007/002 CR1 <生產備註> 事項如下 . 完軋寬度超出管制值上限≦2mm時,冷軋繼續生產並填寫品質異常通報單給鍍鋅線,以便調整張力與板溫 (RMK00278) | 訂單:2507DCD007/002 CR2 <生產備註> 事項如下 . 完軋寬度超出管制值上限≦2mm時,冷軋繼續生產並填寫品質異常通報單給鍍鋅線,以便調整張力與板溫 (RMK00278) | 訂單:2507DCD007/002 CG1 無 <生產備註> 事項 | 訂單:2507DCD007/002 CG2 無 <生產備註> 事項 | 訂單:2507DCD007/002 CC1 <生產備註> 事項如下 . 1.本單若塗裝背面漆一律改為REVERSE COATING 例外訂單如下敘述 (RMK-BS_WAN) . 2.例外訂單為R字頭超低光澤與PVDF (＞25μ)，背面漆可改 NATURE COATING，但搭配底漆避免遮蓋性不佳 (RMK-BS_WAN) . ★品檢注意！JIS&CNS 訂單必須每滿50噸一定要再做一次TEST (RMK00259) . 【品檢】 第一PASS(只塗底漆)仍需作外觀板面檢驗, 若發現缺陷以８８Ｂ處置作暫留 (RMK00345) . 【品檢】測試時依Base色差值管制, 超出管制值時,若TSD2 或 TDCC判定要生產, 請在測試及外觀報表簽名 (RMK00345) . 【品檢】 測試時最後成品要不要生產由 TSD2決定 (RMK00345) . 【品檢】正式生產後, 請保留第二分切試片，簽名當作此生產批對色板, 並請留意同批目視無明顯色差。 (RMK00345) . 【品檢】每一分切留30cm*全寬試片1片裁成A4一片 TO 業務 (RMK00345) . 2015年發生過訴賠。請出口使用鋼套桶前請檢查焊接處，以免捲取後產生折痕 (RMK00381) . 2. 第2Pass (RMK00548) . 2.1.線速: 60mpm 印刷輥號: A04-T1400 (RMK00548) . 2.2..第2Pass生產，前處理不必塗裝。 (RMK00548) . 2.3.出口鋼捲請貼“禁止疊放”紅色標籤。收捲張力設定同rough matt。 (RMK00548) . 2.4.Base 2輥R塗裝，濾心125μ，稀釋Thinner為No.2B，粘度50±10”，PMT設定為232℃。 (RMK00548) . 2.5.Printer Head 2 印刷髮絲紋圖案 (NWT36S)。 (RMK00548) . 2.6. Printer Head 4 塗裝KP 1E6172 Clear，PMT設定為232℃。 (RMK00548) . 2.7.Clear有含骨材，塗裝黏度：先以原液塗裝，視塗裝板面狀況作調整。 (RMK00548) . 2.8. Clear稀釋Thinner為No.2B，濾心125μ。 (RMK00548) . 【抽氣量】白色系在CC1生產時,FINISH抽氣量請設定250,如生產中發生色差b值異常升高,請股長再加大抽氣量因應 (RMK00560) . 1.第1Pass (RMK00595) . 1.1.線速85mpm，只塗裝正面5μ，背面僅前處理不塗漆。 (RMK00595) . 1.2.正面底漆以R塗裝方式，不允許繩紋或塗佈不均..等塗裝缺陷。 (RMK00595) . 1.3.塗佈量請控制95~105%。 (RMK00595) . 1.4.第1Pass生產不用噴背標。 (RMK00595) . 1.5.★生產印刷第一PASS時，出口請收內捲★ (RMK00595) | 訂單:2507DCD007/002 CC2 <生產備註> 事項如下 . 1.本單若塗裝背面漆一律改為REVERSE COATING 例外訂單如下敘述 (RMK-BS_WAN) . 2.例外訂單為R字頭超低光澤與PVDF (＞25μ)，背面漆可改 NATURE COATING，但搭配底漆避免遮蓋性不佳 (RMK-BS_WAN) . ★品檢注意！JIS&CNS 訂單必須每滿50噸一定要再做一次TEST (RMK00259) . 【品檢】 第一PASS(只塗底漆)仍需作外觀板面檢驗, 若發現缺陷以８８Ｂ處置作暫留 (RMK00345) . 【品檢】測試時依Base色差值管制, 超出管制值時,若TSD2 或 TDCC判定要生產, 請在測試及外觀報表簽名 (RMK00345) . 【品檢】 測試時最後成品要不要生產由 TSD2決定 (RMK00345) . 【品檢】正式生產後, 請保留第二分切試片，簽名當作此生產批對色板, 並請留意同批目視無明顯色差。 (RMK00345) . 【品檢】每一分切留30cm*全寬試片1片裁成A4一片 TO 業務 (RMK00345) . 2015年發生過訴賠。請出口使用鋼套桶前請檢查焊接處，以免捲取後產生折痕 (RMK00381) . 2. 第2Pass (RMK00548) . 2.1.線速: 60mpm 印刷輥號: A04-T1400 (RMK00548) . 2.2..第2Pass生產，前處理不必塗裝。 (RMK00548) . 2.3.出口鋼捲請貼“禁止疊放”紅色標籤。收捲張力設定同rough matt。 (RMK00548) . 2.4.Base 2輥R塗裝，濾心125μ，稀釋Thinner為No.2B，粘度50±10”，PMT設定為232℃。 (RMK00548) . 2.5.Printer Head 2 印刷髮絲紋圖案 (NWT36S)。 (RMK00548) . 2.6. Printer Head 4 塗裝KP 1E6172 Clear，PMT設定為232℃。 (RMK00548) . 2.7.Clear有含骨材，塗裝黏度：先以原液塗裝，視塗裝板面狀況作調整。 (RMK00548) . 2.8. Clear稀釋Thinner為No.2B，濾心125μ。 (RMK00548) . 【抽氣量】白色系在CC1生產時,FINISH抽氣量請設定250,如生產中發生色差b值異常升高,請股長再加大抽氣量因應 (RMK00560) . 1.第1Pass (RMK00595) . 1.1.線速85mpm，只塗裝正面5μ，背面僅前處理不塗漆。 (RMK00595) . 1.2.正面底漆以R塗裝方式，不允許繩紋或塗佈不均..等塗裝缺陷。 (RMK00595) . 1.3.塗佈量請控制95~105%。 (RMK00595) . 1.4.第1Pass生產不用噴背標。 (RMK00595) . 1.5.★生產印刷第一PASS時，出口請收內捲★ (RMK00595) | 訂單:2507DCD007/002 RCL 無 <生產備註> 事項 | 訂單:2507DCD007/002 CCPK 無 <生產備註> 事項 | 訂單:2507DCD007/002 CGQC 無 <品檢備註> 事項 | 訂單:2507DCD007/002 CCQC <品檢備註> 事項如下 . 1.本單若塗裝背面漆一律改為REVERSE COATING 例外訂單如下敘述 (RMK-BS_WAN) . 2.例外訂單為R字頭超低光澤與PVDF (＞25μ)，背面漆可改 NATURE COATING，但搭配底漆避免遮蓋性不佳 (RMK-BS_WAN) . ★品檢注意！JIS&CNS 訂單必須每滿50噸一定要再做一次TEST (RMK00259) . 【品檢】 第一PASS(只塗底漆)仍需作外觀板面檢驗, 若發現缺陷以８８Ｂ處置作暫留 (RMK00345) . 【品檢】測試時依Base色差值管制, 超出管制值時,若TSD2 或 TDCC判定要生產, 請在測試及外觀報表簽名 (RMK00345) . 【品檢】 測試時最後成品要不要生產由 TSD2決定 (RMK00345) . 【品檢】正式生產後, 請保留第二分切試片，簽名當作此生產批對色板, 並請留意同批目視無明顯色差。 (RMK00345) . 【品檢】每一分切留30cm*全寬試片1片裁成A4一片 TO 業務 (RMK00345) . 2. 第2Pass (RMK00548) . 2.1.線速: 60mpm 印刷輥號: A04-T1400 (RMK00548) . 2.2..第2Pass生產，前處理不必塗裝。 (RMK00548) . 2.3.出口鋼捲請貼“禁止疊放”紅色標籤。收捲張力設定同rough matt。 (RMK00548) . 2.4.Base 2輥R塗裝，濾心125μ，稀釋Thinner為No.2B，粘度50±10”，PMT設定為232℃。 (RMK00548) . 2.5.Printer Head 2 印刷髮絲紋圖案 (NWT36S)。 (RMK00548) . 2.6. Printer Head 4 塗裝KP 1E6172 Clear，PMT設定為232℃。 (RMK00548) . 2.7.Clear有含骨材，塗裝黏度：先以原液塗裝，視塗裝板面狀況作調整。 (RMK00548) . 2.8. Clear稀釋Thinner為No.2B，濾心125μ。 (RMK00548) . 1.第1Pass (RMK00595) . 1.1.線速85mpm，只塗裝正面5μ，背面僅前處理不塗漆。 (RMK00595) . 1.2.正面底漆以R塗裝方式，不允許繩紋或塗佈不均..等塗裝缺陷。 (RMK00595) . 1.3.塗佈量請控制95~105%。 (RMK00595) . 1.4.第1Pass生產不用噴背標。 (RMK00595) . 1.5.★生產印刷第一PASS時，出口請收內捲★ (RMK00595) | 訂單:2507DCD007/002 TOL 無 <生產備註> 事項 | 2.例外訂單為R字頭超低光澤與PVDF (＞25μ)，背面漆可改 NATURE COATING，但搭配底漆避免遮蓋性不佳^^/CC1/CC2/CCQC/ <<.BS_WAN 2025/07/23 11:40.>> 1.本單若塗裝背面漆一律改為REVERSE COATING 例外訂單如下敘述^^/CC1/CC2/CCQC/ <<.BS_WAN 2025/07/23 11:41.>> | 訂單 2507DCD007/002 修改記錄如下: 20250722 13:17:43 (22030) 退火碼: >> S1, 用途碼: >> COA020, 背面標示: >> C811, 訂單背面顏色(五碼): >> BW73X, 背面漆膜厚: >> 15, 背面漆塗漆型式幾塗幾烤: >> 2, 鉻酸鹽: >> Z, 訂單厚度: >> 0.5, 訂單重: >> 50, 重量容許率(下限): >> 10, 重量容許率(上限): >> 10, 訂單寬度: >> 914, 鍍製方式: >> AC, 鋼捲內徑: >> 508, 鋼捲下限重: >> 3, 鋼捲上限重: >> 5, 壓花條件碼: >> -, 表面花紋: >> R, 綠色識別碼: >> -, 印刷輥號: >> A04-T1400, 產品代碼: >> PPGL, 皮膜碼: >> -, 單位別: >> M, 油品種類: >> Z, 塗油量: >> Z, 包裝代碼: >> D2 , 保護膜碼: >> -, 客戶試片取樣數量: >> 0, 客戶試片取樣型式: >> -, 調質碼: >> S, 套筒碼: >> S , 規格: >> CGLC400-20, 製造標準: >> CNS, 表面處理劑種類: >> Z, 表面處理劑塗佈量: >> Z, 伸長率測試: >> N, 硬度測試碼: >> N, 抗拉強度測試: >> N, 降伏強度測試: >> N, 厚度變異: >> -6.3, 訂單正面顏色(五碼): >> NWHP9, 正面漆膜厚: >> NOM, 正面漆塗漆型式幾塗幾烤: >> 2, 修邊碼: >> Y, 重量碼: >> AW, 鋼捲捲向: >> I, 鍍層碼: >> AZ150, | H:厚度偏薄
PPGL | 2507DCD007/003 |  | 1. 部分大陸料含B元素超過CNS規範管制，故請原料CNS規範之訂單不要配大陸料 (OFP00684)-{.不符.} | 1. 訂單若有厚度變異，冷軋厚度公差比照烤漆計算公式 , 但最小為 1/2 公差做設定 (OFP00254)-{.不符.} 2. "偏薄要求訂單" 鍍後厚度減 鍍後厚度下限需大於 0.02 MM,以免發生厚度不足狀況 (OFP00369)-{.不符.} 3. 部分大陸料含B元素超過CNS規範管制，故請原料CNS規範之訂單不要配大陸料 (OFP00684)-{.不符.} | 訂單:2507DCD007/003 CPL <生產備註> 事項如下 . 除HGI/ HGL 訂單邊緣不噴油. 其餘皆側緣噴油 (RMK00285) | 訂單:2507DCD007/003 CR1 無 <生產備註> 事項 | 訂單:2507DCD007/003 CR2 無 <生產備註> 事項 | 訂單:2507DCD007/003 CG1 無 <生產備註> 事項 | 訂單:2507DCD007/003 CG2 無 <生產備註> 事項 | 訂單:2507DCD007/003 CC1 <生產備註> 事項如下 . ★品檢注意！JIS&CNS 訂單必須每滿50噸一定要再做一次TEST (RMK00259) . 【品檢】 第一PASS(只塗底漆)仍需作外觀板面檢驗, 若發現缺陷以８８Ｂ處置作暫留 (RMK00345) . 【品檢】測試時依Base色差值管制, 超出管制值時,若TSD2 或 TDCC判定要生產, 請在測試及外觀報表簽名 (RMK00345) . 【品檢】 測試時最後成品要不要生產由 TSD2決定 (RMK00345) . 【品檢】正式生產後, 請保留第二分切試片，簽名當作此生產批對色板, 並請留意同批目視無明顯色差。 (RMK00345) . 【品檢】每一分切留30cm*全寬試片1片裁成A4一片 TO 業務 (RMK00345) . 2015年發生過訴賠。請出口使用鋼套桶前請檢查焊接處，以免捲取後產生折痕 (RMK00381) . 2.第2Pass (RMK00437) . 2.1.線速: 60mpm 印刷輥號: F14-C1300 (RMK00437) . 2.2.第2Pass生產，前處理不必塗裝。 (RMK00437) . 2.3.出口鋼捲請貼“禁止疊放”紅色標籤。收捲張力設定同rough matt。 (RMK00437) . 2.4.Base 2輥R塗裝，濾心50μ，稀釋Thinner為No.2B，粘度50±10”，PMT設定為232℃。 (RMK00437) . 2.5.Printer Head 2 印刷紅豆杉木紋圖案 (NBT34S)。 (RMK00437) . 2.6.Printer Head 4 塗裝KP 1E6172 Clear，PMT設定為232℃。 (RMK00437) . 2.7.Clear有含骨材，塗裝黏度：先以原液塗裝，視塗裝板面狀況作調整。 (RMK00437) . 2.8.Clear稀釋Thinner為No.2B，濾心125μ。 (RMK00437) . 2.9.PS. 2016/09月起紅豆杉切換Clear（原光澤25度1ED062改為光澤10度1E6172） (RMK00437) . 1.第1Pass (RMK00595) . 1.1.線速85mpm，只塗裝正面5μ，背面僅前處理不塗漆。 (RMK00595) . 1.2.正面底漆以R塗裝方式，不允許繩紋或塗佈不均..等塗裝缺陷。 (RMK00595) . 1.3.塗佈量請控制95~105%。 (RMK00595) . 1.4.第1Pass生產不用噴背標。 (RMK00595) . 1.5.★生產印刷第一PASS時，出口請收內捲★ (RMK00595) | 訂單:2507DCD007/003 CC2 <生產備註> 事項如下 . ★品檢注意！JIS&CNS 訂單必須每滿50噸一定要再做一次TEST (RMK00259) . 【品檢】 第一PASS(只塗底漆)仍需作外觀板面檢驗, 若發現缺陷以８８Ｂ處置作暫留 (RMK00345) . 【品檢】測試時依Base色差值管制, 超出管制值時,若TSD2 或 TDCC判定要生產, 請在測試及外觀報表簽名 (RMK00345) . 【品檢】 測試時最後成品要不要生產由 TSD2決定 (RMK00345) . 【品檢】正式生產後, 請保留第二分切試片，簽名當作此生產批對色板, 並請留意同批目視無明顯色差。 (RMK00345) . 【品檢】每一分切留30cm*全寬試片1片裁成A4一片 TO 業務 (RMK00345) . 2015年發生過訴賠。請出口使用鋼套桶前請檢查焊接處，以免捲取後產生折痕 (RMK00381) . 2.第2Pass (RMK00437) . 2.1.線速: 60mpm 印刷輥號: F14-C1300 (RMK00437) . 2.2.第2Pass生產，前處理不必塗裝。 (RMK00437) . 2.3.出口鋼捲請貼“禁止疊放”紅色標籤。收捲張力設定同rough matt。 (RMK00437) . 2.4.Base 2輥R塗裝，濾心50μ，稀釋Thinner為No.2B，粘度50±10”，PMT設定為232℃。 (RMK00437) . 2.5.Printer Head 2 印刷紅豆杉木紋圖案 (NBT34S)。 (RMK00437) . 2.6.Printer Head 4 塗裝KP 1E6172 Clear，PMT設定為232℃。 (RMK00437) . 2.7.Clear有含骨材，塗裝黏度：先以原液塗裝，視塗裝板面狀況作調整。 (RMK00437) . 2.8.Clear稀釋Thinner為No.2B，濾心125μ。 (RMK00437) . 2.9.PS. 2016/09月起紅豆杉切換Clear（原光澤25度1ED062改為光澤10度1E6172） (RMK00437) . 1.第1Pass (RMK00595) . 1.1.線速85mpm，只塗裝正面5μ，背面僅前處理不塗漆。 (RMK00595) . 1.2.正面底漆以R塗裝方式，不允許繩紋或塗佈不均..等塗裝缺陷。 (RMK00595) . 1.3.塗佈量請控制95~105%。 (RMK00595) . 1.4.第1Pass生產不用噴背標。 (RMK00595) . 1.5.★生產印刷第一PASS時，出口請收內捲★ (RMK00595) | 訂單:2507DCD007/003 RCL 無 <生產備註> 事項 | 訂單:2507DCD007/003 CCPK 無 <生產備註> 事項 | 訂單:2507DCD007/003 CGQC 無 <品檢備註> 事項 | 訂單:2507DCD007/003 CCQC <品檢備註> 事項如下 . ★品檢注意！JIS&CNS 訂單必須每滿50噸一定要再做一次TEST (RMK00259) . 【品檢】 第一PASS(只塗底漆)仍需作外觀板面檢驗, 若發現缺陷以８８Ｂ處置作暫留 (RMK00345) . 【品檢】測試時依Base色差值管制, 超出管制值時,若TSD2 或 TDCC判定要生產, 請在測試及外觀報表簽名 (RMK00345) . 【品檢】 測試時最後成品要不要生產由 TSD2決定 (RMK00345) . 【品檢】正式生產後, 請保留第二分切試片，簽名當作此生產批對色板, 並請留意同批目視無明顯色差。 (RMK00345) . 【品檢】每一分切留30cm*全寬試片1片裁成A4一片 TO 業務 (RMK00345) . 2.第2Pass (RMK00437) . 2.1.線速: 60mpm 印刷輥號: F14-C1300 (RMK00437) . 2.2.第2Pass生產，前處理不必塗裝。 (RMK00437) . 2.3.出口鋼捲請貼“禁止疊放”紅色標籤。收捲張力設定同rough matt。 (RMK00437) . 2.4.Base 2輥R塗裝，濾心50μ，稀釋Thinner為No.2B，粘度50±10”，PMT設定為232℃。 (RMK00437) . 2.5.Printer Head 2 印刷紅豆杉木紋圖案 (NBT34S)。 (RMK00437) . 2.6.Printer Head 4 塗裝KP 1E6172 Clear，PMT設定為232℃。 (RMK00437) . 2.7.Clear有含骨材，塗裝黏度：先以原液塗裝，視塗裝板面狀況作調整。 (RMK00437) . 2.8.Clear稀釋Thinner為No.2B，濾心125μ。 (RMK00437) . 2.9.PS. 2016/09月起紅豆杉切換Clear（原光澤25度1ED062改為光澤10度1E6172） (RMK00437) . 1.第1Pass (RMK00595) . 1.1.線速85mpm，只塗裝正面5μ，背面僅前處理不塗漆。 (RMK00595) . 1.2.正面底漆以R塗裝方式，不允許繩紋或塗佈不均..等塗裝缺陷。 (RMK00595) . 1.3.塗佈量請控制95~105%。 (RMK00595) . 1.4.第1Pass生產不用噴背標。 (RMK00595) . 1.5.★生產印刷第一PASS時，出口請收內捲★ (RMK00595) | 訂單:2507DCD007/003 TOL 無 <生產備註> 事項 |  | 訂單 2507DCD007/003 修改記錄如下: 20250722 13:17:46 (22030) 退火碼: >> S1, 用途碼: >> COA020, 背面標示: >> C811, 訂單背面顏色(五碼): >> BW73X, 背面漆膜厚: >> 15, 背面漆塗漆型式幾塗幾烤: >> 2, 鉻酸鹽: >> Z, 訂單厚度: >> 0.35, 訂單重: >> 25, 重量容許率(下限): >> 10, 重量容許率(上限): >> 10, 訂單寬度: >> 914, 鍍製方式: >> BC, 鋼捲內徑: >> 508, 鋼捲下限重: >> 3, 鋼捲上限重: >> 5, 壓花條件碼: >> -, 表面花紋: >> R, GL鋅花要求下限: >> 0, GL鋅花要求上限: >> 0, 綠色識別碼: >> -, 印刷輥號: >> F14-C1300, 產品代碼: >> PPGL, 皮膜碼: >> -, 單位別: >> M, 油品種類: >> Z, 塗油量: >> Z, 包裝代碼: >> D2 , 保護膜碼: >> -, 客戶試片取樣型式: >> -, 調質碼: >> S, 套筒碼: >> S , 規格: >> CGLCC-20, 製造標準: >> CNS, 表面處理劑種類: >> Z, 表面處理劑塗佈量: >> Z, 伸長率測試: >> N, 硬度測試碼: >> N, 抗拉強度測試: >> N, 降伏強度測試: >> N, 厚度變異: >> -1.6, 訂單正面顏色(五碼): >> NBW3T, 正面漆膜厚: >> NOM, 正面漆塗漆型式幾塗幾烤: >> 2, 修邊碼: >> Y, 重量碼: >> AW, 鋼捲捲向: >> I, 鍍層碼: >> AZ150, | H:厚度偏薄
PPGL | 2507DCD007/004 |  | 1. 部分大陸料含B元素超過CNS規範管制，故請原料CNS規範之訂單不要配大陸料 (OFP00684)-{.不符.} | 1. 訂單若有厚度變異，冷軋厚度公差比照烤漆計算公式 , 但最小為 1/2 公差做設定 (OFP00254)-{.不符.} 2. 高光新增備註（適用非直立式包裝）：請出口每顆鋼捲貼紅色 " 禁止疊放 " 貼紙，如果有套桶S最多2層 (OFP00366)-{.不符.} 3. "偏薄要求訂單" 鍍後厚度減 鍍後厚度下限需大於 0.02 MM,以免發生厚度不足狀況 (OFP00369)-{.不符.} 4. 部分大陸料含B元素超過CNS規範管制，故請原料CNS規範之訂單不要配大陸料 (OFP00684)-{.不符.} | 訂單:2507DCD007/004 CPL <生產備註> 事項如下 . 除HGI/ HGL 訂單邊緣不噴油. 其餘皆側緣噴油 (RMK00285) | 訂單:2507DCD007/004 CR1 無 <生產備註> 事項 | 訂單:2507DCD007/004 CR2 無 <生產備註> 事項 | 訂單:2507DCD007/004 CG1 無 <生產備註> 事項 | 訂單:2507DCD007/004 CG2 無 <生產備註> 事項 | 訂單:2507DCD007/004 CC1 <生產備註> 事項如下 . 【疊放】出口每顆鋼捲貼紅色 " 禁止疊放 " 貼紙，如果有套桶S最多2層 (RMK-E_CHIN) . ★品檢注意！JIS&CNS 訂單必須每滿50噸一定要再做一次TEST (RMK00259) . 【品檢】 第一PASS(只塗底漆)仍需作外觀板面檢驗, 若發現缺陷以８８Ｂ處置作暫留 (RMK00345) . 【品檢】測試時依Base色差值管制, 超出管制值時,若TSD2 或 TDCC判定要生產, 請在測試及外觀報表簽名 (RMK00345) . 【品檢】 測試時最後成品要不要生產由 TSD2決定 (RMK00345) . 【品檢】正式生產後, 請保留第二分切試片，簽名當作此生產批對色板, 並請留意同批目視無明顯色差。 (RMK00345) . 【品檢】每一分切留30cm*全寬試片1片裁成A4一片 TO 業務 (RMK00345) . 2015年發生過訴賠。請出口使用鋼套桶前請檢查焊接處，以免捲取後產生折痕 (RMK00381) . 2.第2Pass (RMK00439) . 2.1.線速: 60mpm 印刷輥號: G04-C1300 (RMK00439) . 2.2.第2Pass生產，前處理不必塗裝。 (RMK00439) . 2.3.出口鋼捲請貼“禁止疊放”紅色標籤。收捲張力設定同rough matt。 (RMK00439) . 2.4.Base 2輥R塗裝，濾心50μ，稀釋Thinner為No.2B，粘度50±10”，PMT設定為232℃。 (RMK00439) . 2.5.Printer Head 1 大理石紋圖案 (NWT11S)。 (RMK00439) . 2.6.Printer Head 4 塗裝KP 1E6312 Clear，PMT設定為232℃。 (RMK00439) . 2.7.Clear不含骨材，濾心50μ，塗裝黏度先原液塗裝視塗裝板面狀況作調整，若繩紋明顯可嘗試將黏度降至100秒。 (RMK00439) . 2.8.Clear稀釋Thinner為No.2B。 (RMK00439) . 【抽氣量】白色系在CC1生產時,FINISH抽氣量請設定250,如生產中發生色差b值異常升高,請股長再加大抽氣量因應 (RMK00560) . 1.第1Pass (RMK00595) . 1.1.線速85mpm，只塗裝正面5μ，背面僅前處理不塗漆。 (RMK00595) . 1.2.正面底漆以R塗裝方式，不允許繩紋或塗佈不均..等塗裝缺陷。 (RMK00595) . 1.3.塗佈量請控制95~105%。 (RMK00595) . 1.4.第1Pass生產不用噴背標。 (RMK00595) . 1.5.★生產印刷第一PASS時，出口請收內捲★ (RMK00595) | 訂單:2507DCD007/004 CC2 <生產備註> 事項如下 . 【疊放】出口每顆鋼捲貼紅色 " 禁止疊放 " 貼紙，如果有套桶S最多2層 (RMK-E_CHIN) . ★品檢注意！JIS&CNS 訂單必須每滿50噸一定要再做一次TEST (RMK00259) . 【品檢】 第一PASS(只塗底漆)仍需作外觀板面檢驗, 若發現缺陷以８８Ｂ處置作暫留 (RMK00345) . 【品檢】測試時依Base色差值管制, 超出管制值時,若TSD2 或 TDCC判定要生產, 請在測試及外觀報表簽名 (RMK00345) . 【品檢】 測試時最後成品要不要生產由 TSD2決定 (RMK00345) . 【品檢】正式生產後, 請保留第二分切試片，簽名當作此生產批對色板, 並請留意同批目視無明顯色差。 (RMK00345) . 【品檢】每一分切留30cm*全寬試片1片裁成A4一片 TO 業務 (RMK00345) . 2015年發生過訴賠。請出口使用鋼套桶前請檢查焊接處，以免捲取後產生折痕 (RMK00381) . 2.第2Pass (RMK00439) . 2.1.線速: 60mpm 印刷輥號: G04-C1300 (RMK00439) . 2.2.第2Pass生產，前處理不必塗裝。 (RMK00439) . 2.3.出口鋼捲請貼“禁止疊放”紅色標籤。收捲張力設定同rough matt。 (RMK00439) . 2.4.Base 2輥R塗裝，濾心50μ，稀釋Thinner為No.2B，粘度50±10”，PMT設定為232℃。 (RMK00439) . 2.5.Printer Head 1 大理石紋圖案 (NWT11S)。 (RMK00439) . 2.6.Printer Head 4 塗裝KP 1E6312 Clear，PMT設定為232℃。 (RMK00439) . 2.7.Clear不含骨材，濾心50μ，塗裝黏度先原液塗裝視塗裝板面狀況作調整，若繩紋明顯可嘗試將黏度降至100秒。 (RMK00439) . 2.8.Clear稀釋Thinner為No.2B。 (RMK00439) . 【抽氣量】白色系在CC1生產時,FINISH抽氣量請設定250,如生產中發生色差b值異常升高,請股長再加大抽氣量因應 (RMK00560) . 1.第1Pass (RMK00595) . 1.1.線速85mpm，只塗裝正面5μ，背面僅前處理不塗漆。 (RMK00595) . 1.2.正面底漆以R塗裝方式，不允許繩紋或塗佈不均..等塗裝缺陷。 (RMK00595) . 1.3.塗佈量請控制95~105%。 (RMK00595) . 1.4.第1Pass生產不用噴背標。 (RMK00595) . 1.5.★生產印刷第一PASS時，出口請收內捲★ (RMK00595) | 訂單:2507DCD007/004 RCL 無 <生產備註> 事項 | 訂單:2507DCD007/004 CCPK 無 <生產備註> 事項 | 訂單:2507DCD007/004 CGQC 無 <品檢備註> 事項 | 訂單:2507DCD007/004 CCQC <品檢備註> 事項如下 . 【疊放】出口每顆鋼捲貼紅色 " 禁止疊放 " 貼紙，如果有套桶S最多2層 (RMK-E_CHIN) . ★品檢注意！JIS&CNS 訂單必須每滿50噸一定要再做一次TEST (RMK00259) . 【品檢】 第一PASS(只塗底漆)仍需作外觀板面檢驗, 若發現缺陷以８８Ｂ處置作暫留 (RMK00345) . 【品檢】測試時依Base色差值管制, 超出管制值時,若TSD2 或 TDCC判定要生產, 請在測試及外觀報表簽名 (RMK00345) . 【品檢】 測試時最後成品要不要生產由 TSD2決定 (RMK00345) . 【品檢】正式生產後, 請保留第二分切試片，簽名當作此生產批對色板, 並請留意同批目視無明顯色差。 (RMK00345) . 【品檢】每一分切留30cm*全寬試片1片裁成A4一片 TO 業務 (RMK00345) . 2.第2Pass (RMK00439) . 2.1.線速: 60mpm 印刷輥號: G04-C1300 (RMK00439) . 2.2.第2Pass生產，前處理不必塗裝。 (RMK00439) . 2.3.出口鋼捲請貼“禁止疊放”紅色標籤。收捲張力設定同rough matt。 (RMK00439) . 2.4.Base 2輥R塗裝，濾心50μ，稀釋Thinner為No.2B，粘度50±10”，PMT設定為232℃。 (RMK00439) . 2.5.Printer Head 1 大理石紋圖案 (NWT11S)。 (RMK00439) . 2.6.Printer Head 4 塗裝KP 1E6312 Clear，PMT設定為232℃。 (RMK00439) . 2.7.Clear不含骨材，濾心50μ，塗裝黏度先原液塗裝視塗裝板面狀況作調整，若繩紋明顯可嘗試將黏度降至100秒。 (RMK00439) . 2.8.Clear稀釋Thinner為No.2B。 (RMK00439) . 1.第1Pass (RMK00595) . 1.1.線速85mpm，只塗裝正面5μ，背面僅前處理不塗漆。 (RMK00595) . 1.2.正面底漆以R塗裝方式，不允許繩紋或塗佈不均..等塗裝缺陷。 (RMK00595) . 1.3.塗佈量請控制95~105%。 (RMK00595) . 1.4.第1Pass生產不用噴背標。 (RMK00595) . 1.5.★生產印刷第一PASS時，出口請收內捲★ (RMK00595) | 訂單:2507DCD007/004 TOL 無 <生產備註> 事項 | 【疊放】出口每顆鋼捲貼紅色 " 禁止疊放 " 貼紙，如果有套桶S最多2層^^/CC1/CC2/CCQC/ <<.E_CHIN 2025/07/24 10:44.>> | 訂單 2507DCD007/004 修改記錄如下: 20250722 13:17:49 (22030) 退火碼: >> S1, 用途碼: >> COA020, 背面標示: >> C811, 訂單背面顏色(五碼): >> BW74X, 背面漆膜厚: >> 15, 背面漆塗漆型式幾塗幾烤: >> 2, 鉻酸鹽: >> Z, 訂單厚度: >> 0.35, 訂單重: >> 5, 重量容許率(下限): >> 10, 重量容許率(上限): >> 10, 訂單寬度: >> 1000, 鍍製方式: >> BC, 鋼捲內徑: >> 508, 鋼捲下限重: >> 3, 鋼捲上限重: >> 5, 壓花條件碼: >> -, 表面花紋: >> R, GL鋅花要求下限: >> 0, GL鋅花要求上限: >> 0, 綠色識別碼: >> -, 印刷輥號: >> G04-C1300, 產品代碼: >> PPGL, 皮膜碼: >> -, 單位別: >> M, 油品種類: >> Z, 塗油量: >> Z, 包裝代碼: >> D2 , 保護膜碼: >> -, 客戶試片取樣型式: >> -, 調質碼: >> S, 套筒碼: >> S , 規格: >> CGLCC-20, 製造標準: >> CNS, 表面處理劑種類: >> Z, 表面處理劑塗佈量: >> Z, 伸長率測試: >> N, 硬度測試碼: >> N, 抗拉強度測試: >> N, 降伏強度測試: >> N, 厚度變異: >> -1.6, 訂單正面顏色(五碼): >> NWS1Z, 正面漆膜厚: >> NOM, 正面漆塗漆型式幾塗幾烤: >> 2, 修邊碼: >> Y, 重量碼: >> AW, 鋼捲捲向: >> I, 鍍層碼: >> AZ150, | H:厚度偏薄
PPGL | 2507DCD007/005 | 1. 警告！本用途只適用於高鍍層AZ250以上。有疑問請洽TDCC (OFP00433)-{.不符.} 2. 【提醒】確認本印刷訂單是否需特殊處理 (OFP00562)-{.不符.} 3. 【提醒】確認本印刷訂單是否需特殊處理 (OFP00563)-{.不符.} 4. 避免客戶下單用途別與色碼不符 (用途碼:CHA020, 正面色碼:NYS3XS 不符)(OFP00029)-{.不符.} | 1. 部分大陸料含B元素超過CNS規範管制，故請原料CNS規範之訂單不要配大陸料 (OFP00684)-{.不符.} | 1. 警告！本用途只適用於高鍍層AZ250以上。有疑問請洽TDCC (OFP00433)-{.不符.} 2. 提醒！孵蛋訂單鍍鋅套桶要加 "S" (OFP00559)-{.不符.} 3. 【提醒】確認本印刷訂單是否需特殊處理 (OFP00562)-{.不符.} 4. 【提醒】確認本印刷訂單是否需特殊處理 (OFP00563)-{.不符.} 5. 部分大陸料含B元素超過CNS規範管制，故請原料CNS規範之訂單不要配大陸料 (OFP00684)-{.不符.} | 訂單:2507DCD007/005 CPL <生產備註> 事項如下 . 除HGI/ HGL 訂單邊緣不噴油. 其餘皆側緣噴油 (RMK00285) | 訂單:2507DCD007/005 CR1 無 <生產備註> 事項 | 訂單:2507DCD007/005 CR2 無 <生產備註> 事項 | 訂單:2507DCD007/005 CG1 <生產備註> 事項如下 . 1.板形：依TSD鍍鋅板形規格要求。 (RMK00525) . 2.鍍鋅板面品質要求：鍍鋅表面不可有鋅痕,妊娠紋,壓痕,凹陷及刮痕等(同PCM產品之外觀要求)。 (RMK00525) . 3.出口請加鋼套桶(S)，收捲時請避免鋼套桶突出，以利後續熱處理製程作業。 (RMK00525) . 【特殊處理鋼捲】出口請加鋼套桶(S)，收捲時請避免鋼套桶突出，以利後續熱處理製程作業。 (RMK00601) | 訂單:2507DCD007/005 CG2 <生產備註> 事項如下 . 1.板形：依TSD鍍鋅板形規格要求。 (RMK00525) . 2.鍍鋅板面品質要求：鍍鋅表面不可有鋅痕,妊娠紋,壓痕,凹陷及刮痕等(同PCM產品之外觀要求)。 (RMK00525) . 3.出口請加鋼套桶(S)，收捲時請避免鋼套桶突出，以利後續熱處理製程作業。 (RMK00525) . 【特殊處理鋼捲】出口請加鋼套桶(S)，收捲時請避免鋼套桶突出，以利後續熱處理製程作業。 (RMK00601) | 訂單:2507DCD007/005 CC1 <生產備註> 事項如下 . ★品檢注意！JIS&CNS 訂單必須每滿50噸一定要再做一次TEST (RMK00259) . 2015年發生過訴賠。請出口使用鋼套桶前請檢查焊接處，以免捲取後產生折痕 (RMK00381) . 1.第1Pass (RMK00525) . 1.1.線速85mpm，指定CC2生產, 前處理使用表調，只塗裝正面5μ，背面僅前處理不塗漆。 (RMK00525) . 1.2.正面底漆以R塗裝方式，不允許繩紋或塗佈不均..等塗裝缺陷。 (RMK00525) . 1.3.塗佈量請控制95~105%。 (RMK00525) . 1.4.第1Pass生產不用噴背標。★生產印刷第一PASS時，出口請收內捲★ (RMK00525) . 2.第2Pass (RMK00525) . 2.1.線速: 50mpm 印刷輥號: G34-C1300 (RMK00525) . 2.2.第2Pass生產，前處理不必塗裝。 (RMK00525) . 2.3.出口鋼捲請貼“禁止疊放”紅色標籤。收捲張力設定同rough matt。 (RMK00525) . 2.4.Base 2輥R塗裝，濾心50μ，稀釋Thinner為No.2B，粘度50±10”，PMT設定為232℃。 (RMK00525) . 2.5.Printer (Head 1 + Head 3) 2輥印刷砂岩石紋圖案 (NYT37S)。 (RMK00525) . 2.6.Printer 生產時需開熱風。 (RMK00525) . 2.7.Printer Head 4 塗裝KP 1E6172，PMT設定為232℃。 (RMK00525) . 2.8.1E6172 Clear有含骨材，塗裝黏度：先以原液塗裝視塗裝板面狀況作調整。 (RMK00525) . 2.9.Clear稀釋Thinner為No.2B，濾心125μ。 (RMK00525) . 1.第1Pass (RMK00595) . 1.1.線速85mpm，只塗裝正面5μ，背面僅前處理不塗漆。 (RMK00595) . 1.2.正面底漆以R塗裝方式，不允許繩紋或塗佈不均..等塗裝缺陷。 (RMK00595) . 1.3.塗佈量請控制95~105%。 (RMK00595) . 1.4.第1Pass生產不用噴背標。 (RMK00595) . 1.5.★生產印刷第一PASS時，出口請收內捲★ (RMK00595) | 訂單:2507DCD007/005 CC2 <生產備註> 事項如下 . ★品檢注意！JIS&CNS 訂單必須每滿50噸一定要再做一次TEST (RMK00259) . 2015年發生過訴賠。請出口使用鋼套桶前請檢查焊接處，以免捲取後產生折痕 (RMK00381) . 1.第1Pass (RMK00525) . 1.1.線速85mpm，指定CC2生產, 前處理使用表調，只塗裝正面5μ，背面僅前處理不塗漆。 (RMK00525) . 1.2.正面底漆以R塗裝方式，不允許繩紋或塗佈不均..等塗裝缺陷。 (RMK00525) . 1.3.塗佈量請控制95~105%。 (RMK00525) . 1.4.第1Pass生產不用噴背標。★生產印刷第一PASS時，出口請收內捲★ (RMK00525) . 2.第2Pass (RMK00525) . 2.1.線速: 50mpm 印刷輥號: G34-C1300 (RMK00525) . 2.2.第2Pass生產，前處理不必塗裝。 (RMK00525) . 2.3.出口鋼捲請貼“禁止疊放”紅色標籤。收捲張力設定同rough matt。 (RMK00525) . 2.4.Base 2輥R塗裝，濾心50μ，稀釋Thinner為No.2B，粘度50±10”，PMT設定為232℃。 (RMK00525) . 2.5.Printer (Head 1 + Head 3) 2輥印刷砂岩石紋圖案 (NYT37S)。 (RMK00525) . 2.6.Printer 生產時需開熱風。 (RMK00525) . 2.7.Printer Head 4 塗裝KP 1E6172，PMT設定為232℃。 (RMK00525) . 2.8.1E6172 Clear有含骨材，塗裝黏度：先以原液塗裝視塗裝板面狀況作調整。 (RMK00525) . 2.9.Clear稀釋Thinner為No.2B，濾心125μ。 (RMK00525) . 1.第1Pass (RMK00595) . 1.1.線速85mpm，只塗裝正面5μ，背面僅前處理不塗漆。 (RMK00595) . 1.2.正面底漆以R塗裝方式，不允許繩紋或塗佈不均..等塗裝缺陷。 (RMK00595) . 1.3.塗佈量請控制95~105%。 (RMK00595) . 1.4.第1Pass生產不用噴背標。 (RMK00595) . 1.5.★生產印刷第一PASS時，出口請收內捲★ (RMK00595) | 訂單:2507DCD007/005 RCL 無 <生產備註> 事項 | 訂單:2507DCD007/005 CCPK 無 <生產備註> 事項 | 訂單:2507DCD007/005 CGQC <品檢備註> 事項如下 . 1.板形：依TSD鍍鋅板形規格要求。 (RMK00525) . 2.鍍鋅板面品質要求：鍍鋅表面不可有鋅痕,妊娠紋,壓痕,凹陷及刮痕等(同PCM產品之外觀要求)。 (RMK00525) . 3.出口請加鋼套桶(S)，收捲時請避免鋼套桶突出，以利後續熱處理製程作業。 (RMK00525) . 【特殊處理鋼捲】出口請加鋼套桶(S)，收捲時請避免鋼套桶突出，以利後續熱處理製程作業。 (RMK00601) | 訂單:2507DCD007/005 CCQC <品檢備註> 事項如下 . ★品檢注意！JIS&CNS 訂單必須每滿50噸一定要再做一次TEST (RMK00259) . 1.第1Pass (RMK00525) . 1.1.線速85mpm，指定CC2生產, 前處理使用表調，只塗裝正面5μ，背面僅前處理不塗漆。 (RMK00525) . 1.2.正面底漆以R塗裝方式，不允許繩紋或塗佈不均..等塗裝缺陷。 (RMK00525) . 1.3.塗佈量請控制95~105%。 (RMK00525) . 1.4.第1Pass生產不用噴背標。★生產印刷第一PASS時，出口請收內捲★ (RMK00525) . 2.第2Pass (RMK00525) . 2.1.線速: 50mpm 印刷輥號: G34-C1300 (RMK00525) . 2.2.第2Pass生產，前處理不必塗裝。 (RMK00525) . 2.3.出口鋼捲請貼“禁止疊放”紅色標籤。收捲張力設定同rough matt。 (RMK00525) . 2.4.Base 2輥R塗裝，濾心50μ，稀釋Thinner為No.2B，粘度50±10”，PMT設定為232℃。 (RMK00525) . 2.5.Printer (Head 1 + Head 3) 2輥印刷砂岩石紋圖案 (NYT37S)。 (RMK00525) . 2.6.Printer 生產時需開熱風。 (RMK00525) . 2.7.Printer Head 4 塗裝KP 1E6172，PMT設定為232℃。 (RMK00525) . 2.8.1E6172 Clear有含骨材，塗裝黏度：先以原液塗裝視塗裝板面狀況作調整。 (RMK00525) . 2.9.Clear稀釋Thinner為No.2B，濾心125μ。 (RMK00525) . 1.第1Pass (RMK00595) . 1.1.線速85mpm，只塗裝正面5μ，背面僅前處理不塗漆。 (RMK00595) . 1.2.正面底漆以R塗裝方式，不允許繩紋或塗佈不均..等塗裝缺陷。 (RMK00595) . 1.3.塗佈量請控制95~105%。 (RMK00595) . 1.4.第1Pass生產不用噴背標。 (RMK00595) . 1.5.★生產印刷第一PASS時，出口請收內捲★ (RMK00595) | 訂單:2507DCD007/005 TOL 無 <生產備註> 事項 |  | 訂單 2507DCD007/005 修改記錄如下: 20250722 13:17:51 (22030) 退火碼: >> S1, 用途碼: >> CHA020, 背面標示: >> C811, 訂單背面顏色(五碼): >> BW73X, 背面漆膜厚: >> 15, 背面漆塗漆型式幾塗幾烤: >> 2, 鉻酸鹽: >> Z, 訂單厚度: >> 0.3, 訂單重: >> 20, 重量容許率(下限): >> 10, 重量容許率(上限): >> 10, 訂單寬度: >> 1010, 鍍製方式: >> BC, 鋼捲內徑: >> 508, 鋼捲下限重: >> 3, 鋼捲上限重: >> 5, 壓花條件碼: >> -, 表面花紋: >> R, GL鋅花要求下限: >> 0, GL鋅花要求上限: >> 0, 綠色識別碼: >> -, 印刷輥號: >> G34-C1300, 產品代碼: >> PPGL, 皮膜碼: >> -, 單位別: >> M, 油品種類: >> Z, 塗油量: >> Z, 包裝代碼: >> D2 , 保護膜碼: >> -, 客戶試片取樣型式: >> -, 調質碼: >> S, 套筒碼: >> S , 規格: >> CGLCC-20, 製造標準: >> CNS, 表面處理劑種類: >> Z, 表面處理劑塗佈量: >> Z, 伸長率測試: >> N, 硬度測試碼: >> N, 抗拉強度測試: >> N, 降伏強度測試: >> N, 厚度變異: >> 0, 訂單正面顏色(五碼): >> NYS3X, 正面漆膜厚: >> NOM, 正面漆塗漆型式幾塗幾烤: >> 2, 修邊碼: >> Y, 重量碼: >> AW, 鋼捲捲向: >> I, 鍍層碼: >> AZ150, | *:
PPGL | 2507DCD007/006 |  | 1. 部分大陸料含B元素超過CNS規範管制，故請原料CNS規範之訂單不要配大陸料 (OFP00684)-{.不符.} | 1. 訂單若有厚度變異，冷軋厚度公差比照烤漆計算公式 , 但最小為 1/2 公差做設定 (OFP00254)-{.不符.} 2. "偏薄要求訂單" 鍍後厚度減 鍍後厚度下限需大於 0.02 MM,以免發生厚度不足狀況 (OFP00369)-{.不符.} 3. 部分大陸料含B元素超過CNS規範管制，故請原料CNS規範之訂單不要配大陸料 (OFP00684)-{.不符.} | 訂單:2507DCD007/006 CPL <生產備註> 事項如下 . 除HGI/ HGL 訂單邊緣不噴油. 其餘皆側緣噴油 (RMK00285) | 訂單:2507DCD007/006 CR1 無 <生產備註> 事項 | 訂單:2507DCD007/006 CR2 無 <生產備註> 事項 | 訂單:2507DCD007/006 CG1 無 <生產備註> 事項 | 訂單:2507DCD007/006 CG2 無 <生產備註> 事項 | 訂單:2507DCD007/006 CC1 <生產備註> 事項如下 . ★品檢注意！JIS&CNS 訂單必須每滿50噸一定要再做一次TEST (RMK00259) . 【品檢】 第一PASS(只塗底漆)仍需作外觀板面檢驗, 若發現缺陷以８８Ｂ處置作暫留 (RMK00345) . 【品檢】測試時依Base色差值管制, 超出管制值時,若TSD2 或 TDCC判定要生產, 請在測試及外觀報表簽名 (RMK00345) . 【品檢】 測試時最後成品要不要生產由 TSD2決定 (RMK00345) . 【品檢】正式生產後, 請保留第二分切試片，簽名當作此生產批對色板, 並請留意同批目視無明顯色差。 (RMK00345) . 【品檢】每一分切留30cm*全寬試片1片裁成A4一片 TO 業務 (RMK00345) . 2015年發生過訴賠。請出口使用鋼套桶前請檢查焊接處，以免捲取後產生折痕 (RMK00381) . 2.第2Pass (RMK00438) . 2.1.線速: 50mpm 印刷輥號: G34-C1300 (RMK00438) . 2.2.第2Pass生產，前處理不必塗裝。 (RMK00438) . 2.3.出口鋼捲請貼“禁止疊放”紅色標籤。收捲張力設定同rough matt。 (RMK00438) . 2.4.Base 2輥R塗裝，濾心50μ，稀釋Thinner為No.2B，粘度50±10”，PMT設定為232℃。 (RMK00438) . 2.5.Printer (Head 1 + Head 3) 2輥印刷砂岩石紋圖案 (NYT37S)。 (RMK00438) . 2.6.Printer 生產時需開熱風。 (RMK00438) . 2.7.Printer Head 4 塗裝KP 1E6172，PMT設定為232℃。 (RMK00438) . 2.8.1E6172 Clear有含骨材，塗裝黏度：先以原液塗裝視塗裝板面狀況作調整。 (RMK00438) . 2.9.Clear稀釋Thinner為No.2B，濾心125μ。 (RMK00438) . 1.第1Pass (RMK00595) . 1.1.線速85mpm，只塗裝正面5μ，背面僅前處理不塗漆。 (RMK00595) . 1.2.正面底漆以R塗裝方式，不允許繩紋或塗佈不均..等塗裝缺陷。 (RMK00595) . 1.3.塗佈量請控制95~105%。 (RMK00595) . 1.4.第1Pass生產不用噴背標。 (RMK00595) . 1.5.★生產印刷第一PASS時，出口請收內捲★ (RMK00595) | 訂單:2507DCD007/006 CC2 <生產備註> 事項如下 . ★品檢注意！JIS&CNS 訂單必須每滿50噸一定要再做一次TEST (RMK00259) . 【品檢】 第一PASS(只塗底漆)仍需作外觀板面檢驗, 若發現缺陷以８８Ｂ處置作暫留 (RMK00345) . 【品檢】測試時依Base色差值管制, 超出管制值時,若TSD2 或 TDCC判定要生產, 請在測試及外觀報表簽名 (RMK00345) . 【品檢】 測試時最後成品要不要生產由 TSD2決定 (RMK00345) . 【品檢】正式生產後, 請保留第二分切試片，簽名當作此生產批對色板, 並請留意同批目視無明顯色差。 (RMK00345) . 【品檢】每一分切留30cm*全寬試片1片裁成A4一片 TO 業務 (RMK00345) . 2015年發生過訴賠。請出口使用鋼套桶前請檢查焊接處，以免捲取後產生折痕 (RMK00381) . 2.第2Pass (RMK00438) . 2.1.線速: 50mpm 印刷輥號: G34-C1300 (RMK00438) . 2.2.第2Pass生產，前處理不必塗裝。 (RMK00438) . 2.3.出口鋼捲請貼“禁止疊放”紅色標籤。收捲張力設定同rough matt。 (RMK00438) . 2.4.Base 2輥R塗裝，濾心50μ，稀釋Thinner為No.2B，粘度50±10”，PMT設定為232℃。 (RMK00438) . 2.5.Printer (Head 1 + Head 3) 2輥印刷砂岩石紋圖案 (NYT37S)。 (RMK00438) . 2.6.Printer 生產時需開熱風。 (RMK00438) . 2.7.Printer Head 4 塗裝KP 1E6172，PMT設定為232℃。 (RMK00438) . 2.8.1E6172 Clear有含骨材，塗裝黏度：先以原液塗裝視塗裝板面狀況作調整。 (RMK00438) . 2.9.Clear稀釋Thinner為No.2B，濾心125μ。 (RMK00438) . 1.第1Pass (RMK00595) . 1.1.線速85mpm，只塗裝正面5μ，背面僅前處理不塗漆。 (RMK00595) . 1.2.正面底漆以R塗裝方式，不允許繩紋或塗佈不均..等塗裝缺陷。 (RMK00595) . 1.3.塗佈量請控制95~105%。 (RMK00595) . 1.4.第1Pass生產不用噴背標。 (RMK00595) . 1.5.★生產印刷第一PASS時，出口請收內捲★ (RMK00595) | 訂單:2507DCD007/006 RCL 無 <生產備註> 事項 | 訂單:2507DCD007/006 CCPK 無 <生產備註> 事項 | 訂單:2507DCD007/006 CGQC 無 <品檢備註> 事項 | 訂單:2507DCD007/006 CCQC <品檢備註> 事項如下 . ★品檢注意！JIS&CNS 訂單必須每滿50噸一定要再做一次TEST (RMK00259) . 【品檢】 第一PASS(只塗底漆)仍需作外觀板面檢驗, 若發現缺陷以８８Ｂ處置作暫留 (RMK00345) . 【品檢】測試時依Base色差值管制, 超出管制值時,若TSD2 或 TDCC判定要生產, 請在測試及外觀報表簽名 (RMK00345) . 【品檢】 測試時最後成品要不要生產由 TSD2決定 (RMK00345) . 【品檢】正式生產後, 請保留第二分切試片，簽名當作此生產批對色板, 並請留意同批目視無明顯色差。 (RMK00345) . 【品檢】每一分切留30cm*全寬試片1片裁成A4一片 TO 業務 (RMK00345) . 2.第2Pass (RMK00438) . 2.1.線速: 50mpm 印刷輥號: G34-C1300 (RMK00438) . 2.2.第2Pass生產，前處理不必塗裝。 (RMK00438) . 2.3.出口鋼捲請貼“禁止疊放”紅色標籤。收捲張力設定同rough matt。 (RMK00438) . 2.4.Base 2輥R塗裝，濾心50μ，稀釋Thinner為No.2B，粘度50±10”，PMT設定為232℃。 (RMK00438) . 2.5.Printer (Head 1 + Head 3) 2輥印刷砂岩石紋圖案 (NYT37S)。 (RMK00438) . 2.6.Printer 生產時需開熱風。 (RMK00438) . 2.7.Printer Head 4 塗裝KP 1E6172，PMT設定為232℃。 (RMK00438) . 2.8.1E6172 Clear有含骨材，塗裝黏度：先以原液塗裝視塗裝板面狀況作調整。 (RMK00438) . 2.9.Clear稀釋Thinner為No.2B，濾心125μ。 (RMK00438) . 1.第1Pass (RMK00595) . 1.1.線速85mpm，只塗裝正面5μ，背面僅前處理不塗漆。 (RMK00595) . 1.2.正面底漆以R塗裝方式，不允許繩紋或塗佈不均..等塗裝缺陷。 (RMK00595) . 1.3.塗佈量請控制95~105%。 (RMK00595) . 1.4.第1Pass生產不用噴背標。 (RMK00595) . 1.5.★生產印刷第一PASS時，出口請收內捲★ (RMK00595) | 訂單:2507DCD007/006 TOL 無 <生產備註> 事項 |  | 訂單 2507DCD007/006 修改記錄如下: 20250722 13:17:53 (22030) 退火碼: >> S1, 用途碼: >> COA020, 背面標示: >> C811, 訂單背面顏色(五碼): >> BW73X, 背面漆膜厚: >> 15, 背面漆塗漆型式幾塗幾烤: >> 2, 鉻酸鹽: >> Z, 訂單厚度: >> 0.35, 訂單重: >> 70, 重量容許率(下限): >> 10, 重量容許率(上限): >> 10, 訂單寬度: >> 914, 鍍製方式: >> BC, 鋼捲內徑: >> 508, 鋼捲下限重: >> 3, 鋼捲上限重: >> 5, 壓花條件碼: >> -, 表面花紋: >> R, GL鋅花要求下限: >> 0, GL鋅花要求上限: >> 0, 綠色識別碼: >> -, 印刷輥號: >> G34-C1300, 產品代碼: >> PPGL, 皮膜碼: >> -, 單位別: >> M, 油品種類: >> Z, 塗油量: >> Z, 包裝代碼: >> D2 , 保護膜碼: >> -, 客戶試片取樣型式: >> -, 調質碼: >> S, 套筒碼: >> S , 規格: >> CGLCC-20, 製造標準: >> CNS, 表面處理劑種類: >> Z, 表面處理劑塗佈量: >> Z, 伸長率測試: >> N, 硬度測試碼: >> N, 抗拉強度測試: >> N, 降伏強度測試: >> N, 厚度變異: >> -1.6, 訂單正面顏色(五碼): >> NYS3X, 正面漆膜厚: >> NOM, 正面漆塗漆型式幾塗幾烤: >> 2, 修邊碼: >> Y, 重量碼: >> AW, 鋼捲捲向: >> I, 鍍層碼: >> AZ150, | H:厚度偏薄
PPSUS | 2507DCD008/001 |  |  | 1. PPSUS&PPAL 單位長度(M/T)要自己算完後修改 SOP內容。RD洗衣機外殼用可用 -0.04～0 去算 (OFP00649)-{.不符.} | 訂單:2507DCD008/001 CPL 無 <生產備註> 事項 | 訂單:2507DCD008/001 CR1 無 <生產備註> 事項 | 訂單:2507DCD008/001 CR2 無 <生產備註> 事項 | 訂單:2507DCD008/001 CG1 無 <生產備註> 事項 | 訂單:2507DCD008/001 CG2 無 <生產備註> 事項 | 訂單:2507DCD008/001 CC1 <生產備註> 事項如下 . 1.入口板厚以平凸分釐卡量測,其W/D距板邊10mm處量測 (RMK00619) . 2.入口急峻度≦0.7%，毛邊(雙平頭分釐卡)≦30μm(一定要落實記錄，以作為品質追蹤依據) (RMK00619) . 3.出/入口鼓起≦0.5mm超出管制規格請TSD送RCL確認板形 (RMK00619) . 4.前處理皮膜Si=14±5 mg/m2於CC2品檢室Twin-X:NRC350-Si(SUS304)檢測 (RMK00619) . 5.其餘品質管制若無特別註明，則以對應的烤漆產品用途管制 (RMK00619) . 6.【捲取+套桶】出口一律 STAGGER 捲取，並使用比訂單寬度"加寬"的套桶（一般為"P"，超低光澤與印刷為"S"） (RMK00619) | 訂單:2507DCD008/001 CC2 <生產備註> 事項如下 . 1.入口板厚以平凸分釐卡量測,其W/D距板邊10mm處量測 (RMK00619) . 2.入口急峻度≦0.7%，毛邊(雙平頭分釐卡)≦30μm(一定要落實記錄，以作為品質追蹤依據) (RMK00619) . 3.出/入口鼓起≦0.5mm超出管制規格請TSD送RCL確認板形 (RMK00619) . 4.前處理皮膜Si=14±5 mg/m2於CC2品檢室Twin-X:NRC350-Si(SUS304)檢測 (RMK00619) . 5.其餘品質管制若無特別註明，則以對應的烤漆產品用途管制 (RMK00619) . 6.【捲取+套桶】出口一律 STAGGER 捲取，並使用比訂單寬度"加寬"的套桶（一般為"P"，超低光澤與印刷為"S"） (RMK00619) | 訂單:2507DCD008/001 RCL 無 <生產備註> 事項 | 訂單:2507DCD008/001 CCPK 無 <生產備註> 事項 | 訂單:2507DCD008/001 CGQC 無 <品檢備註> 事項 | 訂單:2507DCD008/001 CCQC <品檢備註> 事項如下 . 1.入口板厚以平凸分釐卡量測,其W/D距板邊10mm處量測 (RMK00619) . 2.入口急峻度≦0.7%，毛邊(雙平頭分釐卡)≦30μm(一定要落實記錄，以作為品質追蹤依據) (RMK00619) . 3.出/入口鼓起≦0.5mm超出管制規格請TSD送RCL確認板形 (RMK00619) . 4.前處理皮膜Si=14±5 mg/m2於CC2品檢室Twin-X:NRC350-Si(SUS304)檢測 (RMK00619) . 5.其餘品質管制若無特別註明，則以對應的烤漆產品用途管制 (RMK00619) . 6.【捲取+套桶】出口一律 STAGGER 捲取，並使用比訂單寬度"加寬"的套桶（一般為"P"，超低光澤與印刷為"S"） (RMK00619) | 訂單:2507DCD008/001 TOL 無 <生產備註> 事項 |  | 訂單 2507DCD008/001 修改記錄如下: 20250723 09:46:20 (22030) 退火碼: >> S1, 用途碼: >> CIA008, 背面標示: >> C989, 訂單背面顏色(五碼): >> BW73Y, 背面漆膜厚: >> 12.5, 背面漆塗漆型式幾塗幾烤: >> 2, 鉻酸鹽: >> Z, 訂單厚度: >> 0.46, 訂單重: >> 40, 重量容許率(下限): >> 10, 重量容許率(上限): >> 10, 訂單寬度: >> 914, 鍍製方式: >> BC, 鋼捲內徑: >> 508, 鋼捲下限重: >> 3, 鋼捲上限重: >> 5, 壓花條件碼: >> -, 表面花紋: >> -, 綠色識別碼: >> -, 印刷輥號: >> -, 產品代碼: >> PPSUS, 皮膜碼: >> -, 單位別: >> M, 油品種類: >> Z, 塗油量: >> Z, 包裝代碼: >> A3 , 保護膜碼: >> -, 客戶試片取樣型式: >> -, 調質碼: >> S, 套筒碼: >> P , 規格: >> CSUS304-20, 製造標準: >> SYSCO, 表面處理劑種類: >> Z, 表面處理劑塗佈量: >> Z, 伸長率測試: >> N, 硬度測試碼: >> N, 抗拉強度測試: >> N, 降伏強度測試: >> N, 訂單正面顏色(五碼): >> 1C460, 正面漆膜厚: >> 25, 正面漆塗漆型式幾塗幾烤: >> 2, 修邊碼: >> Y, 重量碼: >> AW, 鋼捲捲向: >> I, 鍍層碼: >> -, | *:
PPSUS | 2507DCD008/002 |  |  | 1. PPSUS&PPAL 單位長度(M/T)要自己算完後修改 SOP內容。RD洗衣機外殼用可用 -0.04～0 去算 (OFP00649)-{.不符.} | 訂單:2507DCD008/002 CPL 無 <生產備註> 事項 | 訂單:2507DCD008/002 CR1 無 <生產備註> 事項 | 訂單:2507DCD008/002 CR2 無 <生產備註> 事項 | 訂單:2507DCD008/002 CG1 無 <生產備註> 事項 | 訂單:2507DCD008/002 CG2 無 <生產備註> 事項 | 訂單:2507DCD008/002 CC1 <生產備註> 事項如下 . 1.入口板厚以平凸分釐卡量測,其W/D距板邊10mm處量測 (RMK00619) . 2.入口急峻度≦0.7%，毛邊(雙平頭分釐卡)≦30μm(一定要落實記錄，以作為品質追蹤依據) (RMK00619) . 3.出/入口鼓起≦0.5mm超出管制規格請TSD送RCL確認板形 (RMK00619) . 4.前處理皮膜Si=14±5 mg/m2於CC2品檢室Twin-X:NRC350-Si(SUS304)檢測 (RMK00619) . 5.其餘品質管制若無特別註明，則以對應的烤漆產品用途管制 (RMK00619) . 6.【捲取+套桶】出口一律 STAGGER 捲取，並使用比訂單寬度"加寬"的套桶（一般為"P"，超低光澤與印刷為"S"） (RMK00619) | 訂單:2507DCD008/002 CC2 <生產備註> 事項如下 . 1.入口板厚以平凸分釐卡量測,其W/D距板邊10mm處量測 (RMK00619) . 2.入口急峻度≦0.7%，毛邊(雙平頭分釐卡)≦30μm(一定要落實記錄，以作為品質追蹤依據) (RMK00619) . 3.出/入口鼓起≦0.5mm超出管制規格請TSD送RCL確認板形 (RMK00619) . 4.前處理皮膜Si=14±5 mg/m2於CC2品檢室Twin-X:NRC350-Si(SUS304)檢測 (RMK00619) . 5.其餘品質管制若無特別註明，則以對應的烤漆產品用途管制 (RMK00619) . 6.【捲取+套桶】出口一律 STAGGER 捲取，並使用比訂單寬度"加寬"的套桶（一般為"P"，超低光澤與印刷為"S"） (RMK00619) | 訂單:2507DCD008/002 RCL 無 <生產備註> 事項 | 訂單:2507DCD008/002 CCPK 無 <生產備註> 事項 | 訂單:2507DCD008/002 CGQC 無 <品檢備註> 事項 | 訂單:2507DCD008/002 CCQC <品檢備註> 事項如下 . 1.入口板厚以平凸分釐卡量測,其W/D距板邊10mm處量測 (RMK00619) . 2.入口急峻度≦0.7%，毛邊(雙平頭分釐卡)≦30μm(一定要落實記錄，以作為品質追蹤依據) (RMK00619) . 3.出/入口鼓起≦0.5mm超出管制規格請TSD送RCL確認板形 (RMK00619) . 4.前處理皮膜Si=14±5 mg/m2於CC2品檢室Twin-X:NRC350-Si(SUS304)檢測 (RMK00619) . 5.其餘品質管制若無特別註明，則以對應的烤漆產品用途管制 (RMK00619) . 6.【捲取+套桶】出口一律 STAGGER 捲取，並使用比訂單寬度"加寬"的套桶（一般為"P"，超低光澤與印刷為"S"） (RMK00619) | 訂單:2507DCD008/002 TOL 無 <生產備註> 事項 |  | 訂單 2507DCD008/002 修改記錄如下: 20250723 09:46:24 (22030) 退火碼: >> S1, 用途碼: >> CIA008, 背面標示: >> C989, 訂單背面顏色(五碼): >> BW73Y, 背面漆膜厚: >> 12.5, 背面漆塗漆型式幾塗幾烤: >> 2, 鉻酸鹽: >> Z, 訂單厚度: >> 0.46, 訂單重: >> 30, 重量容許率(下限): >> 10, 重量容許率(上限): >> 10, 訂單寬度: >> 914, 鍍製方式: >> BC, 鋼捲內徑: >> 508, 鋼捲下限重: >> 3, 鋼捲上限重: >> 5, 壓花條件碼: >> -, 表面花紋: >> -, 綠色識別碼: >> -, 印刷輥號: >> -, 產品代碼: >> PPSUS, 皮膜碼: >> -, 單位別: >> M, 油品種類: >> Z, 塗油量: >> Z, 包裝代碼: >> A3 , 保護膜碼: >> -, 客戶試片取樣型式: >> -, 調質碼: >> S, 套筒碼: >> P , 規格: >> CSUS304-20, 製造標準: >> SYSCO, 表面處理劑種類: >> Z, 表面處理劑塗佈量: >> Z, 伸長率測試: >> N, 硬度測試碼: >> N, 抗拉強度測試: >> N, 降伏強度測試: >> N, 訂單正面顏色(五碼): >> 1G380, 正面漆膜厚: >> 25, 正面漆塗漆型式幾塗幾烤: >> 2, 修邊碼: >> Y, 重量碼: >> AW, 鋼捲捲向: >> I, 鍍層碼: >> -, | *:
PPSUS | 2507DCD008/003 |  |  | 1. PPSUS&PPAL 單位長度(M/T)要自己算完後修改 SOP內容。RD洗衣機外殼用可用 -0.04～0 去算 (OFP00649)-{.不符.} | 訂單:2507DCD008/003 CPL 無 <生產備註> 事項 | 訂單:2507DCD008/003 CR1 無 <生產備註> 事項 | 訂單:2507DCD008/003 CR2 無 <生產備註> 事項 | 訂單:2507DCD008/003 CG1 <生產備註> 事項如下 . 瓦形屋頂用 注意鍍層控制範圍：min=標準值，Max=標準值+30 (RMK00103) . 因成形性需求故鍍層量有上限管制，排程變換前後一顆分切請U3暫留，待產線確認鍍層量後再行處置。 (RMK00103) | 訂單:2507DCD008/003 CG2 <生產備註> 事項如下 . 瓦形屋頂用 注意鍍層控制範圍：min=標準值，Max=標準值+30 (RMK00103) . 因成形性需求故鍍層量有上限管制，排程變換前後一顆分切請U3暫留，待產線確認鍍層量後再行處置。 (RMK00103) | 訂單:2507DCD008/003 CC1 <生產備註> 事項如下 . 超低光澤產品,色差計塗佈量依據5+20U為基準。RYF89 以5+22U為基準。 (RMK00103) . 請出口人員貼上"請勿堆疊"紅色標簽. (RMK00103) . R字頭色碼因色差對膜厚極其敏感，MASS目標102%~115%之間. (RMK00103) . R字頭色碼塗佈量須在20U以上,不然會有白色點狀(繩紋),已被客戶訴賠. (RMK00103) . 捲起單位張力請加大至 5.5（有另行備註要求張力設定時，依另行備註需求設定）） (RMK00103) . 1.入口板厚以平凸分釐卡量測,其W/D距板邊10mm處量測 (RMK00619) . 2.入口急峻度≦0.7%，毛邊(雙平頭分釐卡)≦30μm(一定要落實記錄，以作為品質追蹤依據) (RMK00619) . 3.出/入口鼓起≦0.5mm超出管制規格請TSD送RCL確認板形 (RMK00619) . 4.前處理皮膜Si=14±5 mg/m2於CC2品檢室Twin-X:NRC350-Si(SUS304)檢測 (RMK00619) . 5.其餘品質管制若無特別註明，則以對應的烤漆產品用途管制 (RMK00619) . 6.【捲取+套桶】出口一律 STAGGER 捲取，並使用比訂單寬度"加寬"的套桶（一般為"P"，超低光澤與印刷為"S"） (RMK00619) | 訂單:2507DCD008/003 CC2 <生產備註> 事項如下 . 超低光澤產品,色差計塗佈量依據5+20U為基準。RYF89 以5+22U為基準。 (RMK00103) . 請出口人員貼上"請勿堆疊"紅色標簽. (RMK00103) . R字頭色碼因色差對膜厚極其敏感，MASS目標102%~115%之間. (RMK00103) . R字頭色碼塗佈量須在20U以上,不然會有白色點狀(繩紋),已被客戶訴賠. (RMK00103) . 1.入口板厚以平凸分釐卡量測,其W/D距板邊10mm處量測 (RMK00619) . 2.入口急峻度≦0.7%，毛邊(雙平頭分釐卡)≦30μm(一定要落實記錄，以作為品質追蹤依據) (RMK00619) . 3.出/入口鼓起≦0.5mm超出管制規格請TSD送RCL確認板形 (RMK00619) . 4.前處理皮膜Si=14±5 mg/m2於CC2品檢室Twin-X:NRC350-Si(SUS304)檢測 (RMK00619) . 5.其餘品質管制若無特別註明，則以對應的烤漆產品用途管制 (RMK00619) . 6.【捲取+套桶】出口一律 STAGGER 捲取，並使用比訂單寬度"加寬"的套桶（一般為"P"，超低光澤與印刷為"S"） (RMK00619) | 訂單:2507DCD008/003 RCL 無 <生產備註> 事項 | 訂單:2507DCD008/003 CCPK 無 <生產備註> 事項 | 訂單:2507DCD008/003 CGQC <品檢備註> 事項如下 . 瓦形屋頂用 注意鍍層控制範圍：min=標準值，Max=標準值+30 (RMK00103) | 訂單:2507DCD008/003 CCQC <品檢備註> 事項如下 . 超低光澤產品,色差計塗佈量依據5+20U為基準。RYF89 以5+22U為基準。 (RMK00103) . R字頭色碼因色差對膜厚極其敏感，MASS目標102%~115%之間. (RMK00103) . 1.入口板厚以平凸分釐卡量測,其W/D距板邊10mm處量測 (RMK00619) . 2.入口急峻度≦0.7%，毛邊(雙平頭分釐卡)≦30μm(一定要落實記錄，以作為品質追蹤依據) (RMK00619) . 3.出/入口鼓起≦0.5mm超出管制規格請TSD送RCL確認板形 (RMK00619) . 4.前處理皮膜Si=14±5 mg/m2於CC2品檢室Twin-X:NRC350-Si(SUS304)檢測 (RMK00619) . 5.其餘品質管制若無特別註明，則以對應的烤漆產品用途管制 (RMK00619) . 6.【捲取+套桶】出口一律 STAGGER 捲取，並使用比訂單寬度"加寬"的套桶（一般為"P"，超低光澤與印刷為"S"） (RMK00619) | 訂單:2507DCD008/003 TOL 無 <生產備註> 事項 |  | 訂單 2507DCD008/003 修改記錄如下: 20250722 16:12:01 (25028) 退火碼: >> S1, 用途碼: >> CIA008, 背面標示: >> C989, 訂單背面顏色(五碼): >> BW73Y, 背面漆膜厚: >> 12.5, 背面漆塗漆型式幾塗幾烤: >> 2, 鉻酸鹽: >> Z, 訂單厚度: >> 0.46, 訂單重: >> 30, 重量容許率(下限): >> 10, 重量容許率(上限): >> 10, 訂單寬度: >> 914, 鍍製方式: >> BC, 鋼捲內徑: >> 508, 鋼捲下限重: >> 3, 鋼捲上限重: >> 5, 壓花條件碼: >> -, 表面花紋: >> -, 綠色識別碼: >> -, 印刷輥號: >> -, 產品代碼: >> PPSUS, 皮膜碼: >> -, 單位別: >> M, 油品種類: >> Z, 塗油量: >> Z, 包裝代碼: >> A3 , 保護膜碼: >> -, 客戶試片取樣型式: >> -, 調質碼: >> S, 套筒碼: >> S , 規格: >> CSUS304-20, 製造標準: >> SYSCO, 表面處理劑種類: >> Z, 表面處理劑塗佈量: >> Z, 伸長率測試: >> N, 硬度測試碼: >> N, 抗拉強度測試: >> N, 降伏強度測試: >> N, 訂單正面顏色(五碼): >> RYF89, 正面漆膜厚: >> 25, 正面漆塗漆型式幾塗幾烤: >> 2, 修邊碼: >> Y, 重量碼: >> AW, 鋼捲捲向: >> I, 鍍層碼: >> -, | H:厚度偏薄
PPGL | 2507DCD009/001 |  | 1. 製造標準為MS、ASTM或銷新加坡之訂單，若無技術指定優先用料，請優先使用國內料，勿使用ANFEN (OFP00406)-{.不符.} | 1. 訂單若有厚度變異，冷軋厚度公差比照烤漆計算公式 , 但最小為 1/2 公差做設定 (OFP00254)-{.不符.} 2. 製造標準為MS、ASTM或銷新加坡之訂單，若無技術指定優先用料，請優先使用國內料，勿使用ANFEN (OFP00406)-{.不符.} | 訂單:2507DCD009/001 CPL <生產備註> 事項如下 . 除HGI/ HGL 訂單邊緣不噴油. 其餘皆側緣噴油 (RMK00285) | 訂單:2507DCD009/001 CR1 無 <生產備註> 事項 | 訂單:2507DCD009/001 CR2 無 <生產備註> 事項 | 訂單:2507DCD009/001 CG1 <生產備註> 事項如下 . 平板類,鍍鋅生產時SKIN PASS & T/L 請依據鍍鋅標準規定生產 (RMK00100) . 鍍鋅表面不可有鋅痕、壓痕、凹陷、及刮傷 、應變痕等。 (RMK00100) . 出口鋼捲盤捲後目視不允許有鼓起. (RMK00100) . 鍍層 AZ150 (含) 以上 , 鋅花等級 C~E 目標D，避免鋅花晶界明顯後續造成烤漆點狀未塗漆。 (RMK00565) | 訂單:2507DCD009/001 CG2 <生產備註> 事項如下 . 平板類,鍍鋅生產時SKIN PASS & T/L 請依據鍍鋅標準規定生產 (RMK00100) . 鍍鋅表面不可有鋅痕、壓痕、凹陷、及刮傷 、應變痕等。 (RMK00100) . 出口鋼捲盤捲後目視不允許有鼓起. (RMK00100) . 鍍層 AZ150 (含) 以上 , 鋅花等級 C~E 目標D，避免鋅花晶界明顯後續造成烤漆點狀未塗漆。 (RMK00565) | 訂單:2507DCD009/001 CC1 <生產備註> 事項如下 . 請參考歷史塗裝條件對應色差值，調整1W0862單一MASS(不含底漆)以不低於標準 85%為底線，以達到△ L 管制±0.5 以內的目標 (RMK00399) . 【抽氣量】白色系在CC1生產時,FINISH抽氣量請設定250,如生產中發生色差b值異常升高,請股長再加大抽氣量因應 (RMK00560) | 訂單:2507DCD009/001 CC2 <生產備註> 事項如下 . 請參考歷史塗裝條件對應色差值，調整1W0862單一MASS(不含底漆)以不低於標準 85%為底線，以達到△ L 管制±0.5 以內的目標 (RMK00399) . 【抽氣量】白色系在CC1生產時,FINISH抽氣量請設定250,如生產中發生色差b值異常升高,請股長再加大抽氣量因應 (RMK00560) | 訂單:2507DCD009/001 RCL 無 <生產備註> 事項 | 訂單:2507DCD009/001 CCPK 無 <生產備註> 事項 | 訂單:2507DCD009/001 CGQC <品檢備註> 事項如下 . 鍍層 AZ150 (含) 以上 , 鋅花等級 C~E 目標D，避免鋅花晶界明顯後續造成烤漆點狀未塗漆。 (RMK00565) | 訂單:2507DCD009/001 CCQC <品檢備註> 事項如下 . 請參考歷史塗裝條件對應色差值，調整1W0862單一MASS(不含底漆)以不低於標準 85%為底線，以達到△ L 管制±0.5 以內的目標 (RMK00399) | 訂單:2507DCD009/001 TOL 無 <生產備註> 事項 |  | 訂單 2507DCD009/001 修改記錄如下: 20250723 15:34:16 (25028) 退火碼: >> H2, 用途碼: >> CIA008, 背面標示: >> C104, 訂單背面顏色(五碼): >> BW736, 背面漆膜厚: >> NOM, 背面漆塗漆型式幾塗幾烤: >> 1, 鉻酸鹽: >> Z, 訂單厚度: >> 0.376, 訂單重: >> 5, 重量容許率(下限): >> 10, 重量容許率(上限): >> 10, 訂單寬度: >> 914, 鍍製方式: >> AC, 鋼捲內徑: >> 508, 鋼捲下限重: >> 3, 鋼捲上限重: >> 5, 壓花條件碼: >> -, 表面花紋: >> R, 綠色識別碼: >> -, 印刷輥號: >> -, 產品代碼: >> PPGL, 皮膜碼: >> -, 單位別: >> M, 油品種類: >> Z, 塗油量: >> Z, 包裝代碼: >> D2 , 保護膜碼: >> -, 客戶試片取樣型式: >> -, 調質碼: >> S, 套筒碼: >> N , 規格: >> A792MSSGR550, 製造標準: >> ASTM, 表面處理劑種類: >> Z, 表面處理劑塗佈量: >> Z, 伸長率測試: >> N, 硬度測試碼: >> N, 抗拉強度測試: >> N, 降伏強度測試: >> N, 厚度變異: >> 4.8, 訂單正面顏色(五碼): >> 1W086, 正面漆膜厚: >> NOM, 正面漆塗漆型式幾塗幾烤: >> 2, 修邊碼: >> Y, 重量碼: >> AW, 鋼捲捲向: >> I, 鍍層碼: >> AZM150, | G:厚度偏厚
PPGL | 2507DCD010/001 |  | 1. 製造標準為MS、ASTM或銷新加坡之訂單，若無技術指定優先用料，請優先使用國內料，勿使用ANFEN (OFP00406)-{.不符.} | 1. 訂單若有厚度變異，冷軋厚度公差比照烤漆計算公式 , 但最小為 1/2 公差做設定 (OFP00254)-{.不符.} 2. "偏薄要求訂單" 鍍後厚度減 鍍後厚度下限需大於 0.02 MM,以免發生厚度不足狀況 (OFP00369)-{.不符.} 3. 製造標準為MS、ASTM或銷新加坡之訂單，若無技術指定優先用料，請優先使用國內料，勿使用ANFEN (OFP00406)-{.不符.} | 訂單:2507DCD010/001 CPL <生產備註> 事項如下 . 除HGI/ HGL 訂單邊緣不噴油. 其餘皆側緣噴油 (RMK00285) | 訂單:2507DCD010/001 CR1 無 <生產備註> 事項 | 訂單:2507DCD010/001 CR2 無 <生產備註> 事項 | 訂單:2507DCD010/001 CG1 <生產備註> 事項如下 . 平板類,鍍鋅生產時SKIN PASS & T/L 請依據鍍鋅標準規定生產 (RMK00100) . 鍍鋅表面不可有鋅痕、壓痕、凹陷、及刮傷 、應變痕等。 (RMK00100) . 出口鋼捲盤捲後目視不允許有鼓起. (RMK00100) . 鍍層 AZ150 (含) 以上 , 鋅花等級 C~E 目標D，避免鋅花晶界明顯後續造成烤漆點狀未塗漆。 (RMK00565) | 訂單:2507DCD010/001 CG2 <生產備註> 事項如下 . 平板類,鍍鋅生產時SKIN PASS & T/L 請依據鍍鋅標準規定生產 (RMK00100) . 鍍鋅表面不可有鋅痕、壓痕、凹陷、及刮傷 、應變痕等。 (RMK00100) . 出口鋼捲盤捲後目視不允許有鼓起. (RMK00100) . 鍍層 AZ150 (含) 以上 , 鋅花等級 C~E 目標D，避免鋅花晶界明顯後續造成烤漆點狀未塗漆。 (RMK00565) | 訂單:2507DCD010/001 CC1 無 <生產備註> 事項 | 訂單:2507DCD010/001 CC2 無 <生產備註> 事項 | 訂單:2507DCD010/001 RCL 無 <生產備註> 事項 | 訂單:2507DCD010/001 CCPK 無 <生產備註> 事項 | 訂單:2507DCD010/001 CGQC <品檢備註> 事項如下 . 鍍層 AZ150 (含) 以上 , 鋅花等級 C~E 目標D，避免鋅花晶界明顯後續造成烤漆點狀未塗漆。 (RMK00565) | 訂單:2507DCD010/001 CCQC 無 <品檢備註> 事項 | 訂單:2507DCD010/001 TOL 無 <生產備註> 事項 |  | 訂單 2507DCD010/001 修改記錄如下: 20250723 15:30:25 (25028) 退火碼: >> H2, 用途碼: >> CIA008, 背面標示: >> C104, 訂單背面顏色(五碼): >> BW73Y, 背面漆膜厚: >> 12.5, 背面漆塗漆型式幾塗幾烤: >> 2, 鉻酸鹽: >> Z, 訂單厚度: >> 0.52, 訂單重: >> 5, 重量容許率(下限): >> 10, 重量容許率(上限): >> 10, 訂單寬度: >> 1218, 鍍製方式: >> AC, 鋼捲內徑: >> 508, 鋼捲下限重: >> 3, 鋼捲上限重: >> 5, 壓花條件碼: >> -, 表面花紋: >> R, GL鋅花要求下限: >> -, GL鋅花要求上限: >> -, 綠色識別碼: >> -, 印刷輥號: >> -, 產品代碼: >> PPGL, 皮膜碼: >> -, 單位別: >> M, 油品種類: >> Z, 塗油量: >> Z, 包裝代碼: >> D2 , 保護膜碼: >> -, 客戶試片取樣型式: >> -, 調質碼: >> S, 套筒碼: >> N , 規格: >> A792MSSGR550, 製造標準: >> ASTM, 表面處理劑種類: >> Z, 表面處理劑塗佈量: >> Z, 伸長率測試: >> N, 硬度測試碼: >> N, 抗拉強度測試: >> N, 降伏強度測試: >> N, 厚度變異: >> -1.4, 訂單正面顏色(五碼): >> SG680, 正面漆膜厚: >> 25, 正面漆塗漆型式幾塗幾烤: >> 2, 修邊碼: >> Y, 重量碼: >> AW, 鋼捲捲向: >> I, 鍍層碼: >> AZM150, | H:厚度偏薄
PPGL | 2507DCD012/001 |  | 1. 部分大陸料含B元素超過CNS規範管制，故請原料CNS規範之訂單不要配大陸料 (OFP00684)-{.不符.} | 1. 訂單若有厚度變異，冷軋厚度公差比照烤漆計算公式 , 但最小為 1/2 公差做設定 (OFP00254)-{.不符.} 2. "偏薄要求訂單" 鍍後厚度減 鍍後厚度下限需大於 0.02 MM,以免發生厚度不足狀況 (OFP00369)-{.不符.} 3. 部分大陸料含B元素超過CNS規範管制，故請原料CNS規範之訂單不要配大陸料 (OFP00684)-{.不符.} | 訂單:2507DCD012/001 CPL <生產備註> 事項如下 . 除HGI/ HGL 訂單邊緣不噴油. 其餘皆側緣噴油 (RMK00285) | 訂單:2507DCD012/001 CR1 無 <生產備註> 事項 | 訂單:2507DCD012/001 CR2 無 <生產備註> 事項 | 訂單:2507DCD012/001 CG1 無 <生產備註> 事項 | 訂單:2507DCD012/001 CG2 無 <生產備註> 事項 | 訂單:2507DCD012/001 CC1 <生產備註> 事項如下 . ★品檢注意！JIS&CNS 訂單必須每滿50噸一定要再做一次TEST (RMK00259) . 【品檢】 第一PASS(只塗底漆)仍需作外觀板面檢驗, 若發現缺陷以８８Ｂ處置作暫留 (RMK00345) . 【品檢】測試時依Base色差值管制, 超出管制值時,若TSD2 或 TDCC判定要生產, 請在測試及外觀報表簽名 (RMK00345) . 【品檢】 測試時最後成品要不要生產由 TSD2決定 (RMK00345) . 【品檢】正式生產後, 請保留第二分切試片，簽名當作此生產批對色板, 並請留意同批目視無明顯色差。 (RMK00345) . 【品檢】每一分切留30cm*全寬試片1片裁成A4一片 TO 業務 (RMK00345) . 2015年發生過訴賠。請出口使用鋼套桶前請檢查焊接處，以免捲取後產生折痕 (RMK00381) . 2.第2Pass (RMK00438) . 2.1.線速: 50mpm 印刷輥號: G34-C1300 (RMK00438) . 2.2.第2Pass生產，前處理不必塗裝。 (RMK00438) . 2.3.出口鋼捲請貼“禁止疊放”紅色標籤。收捲張力設定同rough matt。 (RMK00438) . 2.4.Base 2輥R塗裝，濾心50μ，稀釋Thinner為No.2B，粘度50±10”，PMT設定為232℃。 (RMK00438) . 2.5.Printer (Head 1 + Head 3) 2輥印刷砂岩石紋圖案 (NYT37S)。 (RMK00438) . 2.6.Printer 生產時需開熱風。 (RMK00438) . 2.7.Printer Head 4 塗裝KP 1E6172，PMT設定為232℃。 (RMK00438) . 2.8.1E6172 Clear有含骨材，塗裝黏度：先以原液塗裝視塗裝板面狀況作調整。 (RMK00438) . 2.9.Clear稀釋Thinner為No.2B，濾心125μ。 (RMK00438) . 1.第1Pass (RMK00595) . 1.1.線速85mpm，只塗裝正面5μ，背面僅前處理不塗漆。 (RMK00595) . 1.2.正面底漆以R塗裝方式，不允許繩紋或塗佈不均..等塗裝缺陷。 (RMK00595) . 1.3.塗佈量請控制95~105%。 (RMK00595) . 1.4.第1Pass生產不用噴背標。 (RMK00595) . 1.5.★生產印刷第一PASS時，出口請收內捲★ (RMK00595) | 訂單:2507DCD012/001 CC2 <生產備註> 事項如下 . ★品檢注意！JIS&CNS 訂單必須每滿50噸一定要再做一次TEST (RMK00259) . 【品檢】 第一PASS(只塗底漆)仍需作外觀板面檢驗, 若發現缺陷以８８Ｂ處置作暫留 (RMK00345) . 【品檢】測試時依Base色差值管制, 超出管制值時,若TSD2 或 TDCC判定要生產, 請在測試及外觀報表簽名 (RMK00345) . 【品檢】 測試時最後成品要不要生產由 TSD2決定 (RMK00345) . 【品檢】正式生產後, 請保留第二分切試片，簽名當作此生產批對色板, 並請留意同批目視無明顯色差。 (RMK00345) . 【品檢】每一分切留30cm*全寬試片1片裁成A4一片 TO 業務 (RMK00345) . 2015年發生過訴賠。請出口使用鋼套桶前請檢查焊接處，以免捲取後產生折痕 (RMK00381) . 2.第2Pass (RMK00438) . 2.1.線速: 50mpm 印刷輥號: G34-C1300 (RMK00438) . 2.2.第2Pass生產，前處理不必塗裝。 (RMK00438) . 2.3.出口鋼捲請貼“禁止疊放”紅色標籤。收捲張力設定同rough matt。 (RMK00438) . 2.4.Base 2輥R塗裝，濾心50μ，稀釋Thinner為No.2B，粘度50±10”，PMT設定為232℃。 (RMK00438) . 2.5.Printer (Head 1 + Head 3) 2輥印刷砂岩石紋圖案 (NYT37S)。 (RMK00438) . 2.6.Printer 生產時需開熱風。 (RMK00438) . 2.7.Printer Head 4 塗裝KP 1E6172，PMT設定為232℃。 (RMK00438) . 2.8.1E6172 Clear有含骨材，塗裝黏度：先以原液塗裝視塗裝板面狀況作調整。 (RMK00438) . 2.9.Clear稀釋Thinner為No.2B，濾心125μ。 (RMK00438) . 1.第1Pass (RMK00595) . 1.1.線速85mpm，只塗裝正面5μ，背面僅前處理不塗漆。 (RMK00595) . 1.2.正面底漆以R塗裝方式，不允許繩紋或塗佈不均..等塗裝缺陷。 (RMK00595) . 1.3.塗佈量請控制95~105%。 (RMK00595) . 1.4.第1Pass生產不用噴背標。 (RMK00595) . 1.5.★生產印刷第一PASS時，出口請收內捲★ (RMK00595) | 訂單:2507DCD012/001 RCL 無 <生產備註> 事項 | 訂單:2507DCD012/001 CCPK 無 <生產備註> 事項 | 訂單:2507DCD012/001 CGQC 無 <品檢備註> 事項 | 訂單:2507DCD012/001 CCQC <品檢備註> 事項如下 . ★品檢注意！JIS&CNS 訂單必須每滿50噸一定要再做一次TEST (RMK00259) . 【品檢】 第一PASS(只塗底漆)仍需作外觀板面檢驗, 若發現缺陷以８８Ｂ處置作暫留 (RMK00345) . 【品檢】測試時依Base色差值管制, 超出管制值時,若TSD2 或 TDCC判定要生產, 請在測試及外觀報表簽名 (RMK00345) . 【品檢】 測試時最後成品要不要生產由 TSD2決定 (RMK00345) . 【品檢】正式生產後, 請保留第二分切試片，簽名當作此生產批對色板, 並請留意同批目視無明顯色差。 (RMK00345) . 【品檢】每一分切留30cm*全寬試片1片裁成A4一片 TO 業務 (RMK00345) . 2.第2Pass (RMK00438) . 2.1.線速: 50mpm 印刷輥號: G34-C1300 (RMK00438) . 2.2.第2Pass生產，前處理不必塗裝。 (RMK00438) . 2.3.出口鋼捲請貼“禁止疊放”紅色標籤。收捲張力設定同rough matt。 (RMK00438) . 2.4.Base 2輥R塗裝，濾心50μ，稀釋Thinner為No.2B，粘度50±10”，PMT設定為232℃。 (RMK00438) . 2.5.Printer (Head 1 + Head 3) 2輥印刷砂岩石紋圖案 (NYT37S)。 (RMK00438) . 2.6.Printer 生產時需開熱風。 (RMK00438) . 2.7.Printer Head 4 塗裝KP 1E6172，PMT設定為232℃。 (RMK00438) . 2.8.1E6172 Clear有含骨材，塗裝黏度：先以原液塗裝視塗裝板面狀況作調整。 (RMK00438) . 2.9.Clear稀釋Thinner為No.2B，濾心125μ。 (RMK00438) . 1.第1Pass (RMK00595) . 1.1.線速85mpm，只塗裝正面5μ，背面僅前處理不塗漆。 (RMK00595) . 1.2.正面底漆以R塗裝方式，不允許繩紋或塗佈不均..等塗裝缺陷。 (RMK00595) . 1.3.塗佈量請控制95~105%。 (RMK00595) . 1.4.第1Pass生產不用噴背標。 (RMK00595) . 1.5.★生產印刷第一PASS時，出口請收內捲★ (RMK00595) | 訂單:2507DCD012/001 TOL 無 <生產備註> 事項 |  | 訂單 2507DCD012/001 修改記錄如下: 20250728 09:00:56 (25028) 退火碼: >> S1, 用途碼: >> COA020, 背面標示: >> C811, 訂單背面顏色(五碼): >> BW73X, 背面漆膜厚: >> 15, 背面漆塗漆型式幾塗幾烤: >> 2, 鉻酸鹽: >> Z, 訂單厚度: >> 0.35, 訂單重: >> 40, 重量容許率(下限): >> 10, 重量容許率(上限): >> 10, 訂單寬度: >> 914, 鍍製方式: >> BC, 鋼捲內徑: >> 508, 鋼捲下限重: >> 3, 鋼捲上限重: >> 5, 壓花條件碼: >> -, 表面花紋: >> R, GL鋅花要求下限: >> 0, GL鋅花要求上限: >> 0, 綠色識別碼: >> -, 印刷輥號: >> G34-C1300, 產品代碼: >> PPGL, 皮膜碼: >> -, 單位別: >> M, 油品種類: >> Z, 塗油量: >> Z, 包裝代碼: >> D2 , 保護膜碼: >> -, 客戶試片取樣型式: >> -, 調質碼: >> S, 套筒碼: >> S , 規格: >> CGLCC-20, 製造標準: >> CNS, 表面處理劑種類: >> Z, 表面處理劑塗佈量: >> Z, 伸長率測試: >> N, 硬度測試碼: >> N, 抗拉強度測試: >> N, 降伏強度測試: >> N, 厚度變異: >> -1.6, 訂單正面顏色(五碼): >> NYS3X, 正面漆膜厚: >> NOM, 正面漆塗漆型式幾塗幾烤: >> 2, 修邊碼: >> Y, 重量碼: >> AW, 鋼捲捲向: >> I, 鍍層碼: >> AZ150, | H:厚度偏薄
PPGI | 2507DFD001/001 |  | 1. 因機械性質與加工成型問題, HRD3材質其軋延率需≧70% (OFP00143)-{.不符.} | 1. 因機械性質與加工成型問題, HRD3材質其軋延率需≧70% (OFP00143)-{.不符.} 2. DQ 料針對 JIS CNS SYSCO 底材規格請重算重抓提醒 (OFP00346)-{.不符.} 3. 【提醒】！本單為直立式包裝，嚴禁鍍鋅或烤漆後以STAGGER捲取 (OFP00451)-{.不符.} 4. 【提醒 審單人員】CR≧0.6 要於烤漆備註調降 PMT等相關。★KP抗塵PVDF不受此限 (OFP00509)-{.不符.} 5. ★厚度0.9以下DQ CR1修邊寬度+9,CR2修邊寬度+8MM；厚度0.9以上(含)CR1:CR2= +8 :+7.5->重審記得改★ (OFP00527)-{.不符.} | 訂單:2507DFD001/001 CPL <生產備註> 事項如下 . 1.2.線速度維持100mpm生產，避免板偏造成修邊大小邊的狀況 (RMK-E_CHIN) . 1.1.修邊刀換刀之後，排在前5顆左右生產，注意修邊刀的間隙調整 (RMK-E_CHIN) . 1.防範 軋後鋸齒邊 &單邊邊降(Edge drop)不足之對策 (RMK-E_CHIN) . 此規格為 HRD3/HRD3N 熱軋原料,請 CPL 注意修邊狀況. (RMK00042) . 請CPL確認修邊寬度, 如超過熱軋寬度則降速生產, 以防止板偏殘剪與局部未修邊. (RMK00189) . 除HGI/ HGL 訂單邊緣不噴油. 其餘皆側緣噴油 (RMK00285) | 訂單:2507DFD001/001 CR1 <生產備註> 事項如下 . 【專案負責人】RD 黃焰宏 課長 (RMK-E_CHIN) . 1.軋延最末 3 Pass降速到500mpm生產，降低鋸齒邊發生機率 (RMK-E_CHIN) . 生產材質為DQ料,MILL可生產為小邊波, 但CGL不接受大邊波與中波.-請注意! (RMK00042) . DQ 產品 冷軋產出寬度 , 超寬 ≦ 3 mm 時請寫品質通報單後放行 (RMK00042) . 每組工輥生產之第一顆鋼捲, 檢查振動輥痕或砂輪痕 (RMK00307) . 軋延 DQ 材質鋼捲時，每 PASS 線速度最大 600 mpm (降低邊緣鋸齒狀程度) (RMK00385) | 訂單:2507DFD001/001 CR2 <生產備註> 事項如下 . 【專案負責人】RD 黃焰宏 課長 (RMK-E_CHIN) . 1.軋延最末 3 Pass降速到500mpm生產，降低鋸齒邊發生機率 (RMK-E_CHIN) . 生產材質為DQ料,MILL可生產為小邊波, 但CGL不接受大邊波與中波.-請注意! (RMK00042) . DQ 產品 冷軋產出寬度 , 超寬 ≦ 3 mm 時請寫品質通報單後放行 (RMK00042) . 每組工輥生產之第一顆鋼捲, 檢查振動輥痕或砂輪痕 (RMK00307) . 軋延 DQ 材質鋼捲時，每 PASS 線速度最大 600 mpm (降低邊緣鋸齒狀程度) (RMK00385) | 訂單:2507DFD001/001 CG1 <生產備註> 事項如下 . 【專案負責人】RD 黃焰宏 課長 (RMK-E_CHIN) . 2. 外觀品質管制標準同 "洗衣機外殼"用途。 (RMK-E_CHIN) . (7)Nozzle壓力0.30~0.40kg/cm2 ，目標值0.34 kg/cm2 (由各股自行調整避免點狀凹痕發生) (RMK-E_CHIN) . (6) T/L伸長率≧0.3% (RMK-E_CHIN) . (5) SKP伸長率≦1.0% , RF 100噸以下(INC由各股自行調整避免邊緣調質不佳) (RMK-E_CHIN) . (4) POT張力降至標準的60%(由各股自行調整避免絞痕發生) (RMK-E_CHIN) . (3) RTF板溫830 ±10℃ (RMK-E_CHIN) . (2) CG2線速度設定: 有退火時間需求，目標75mpm (由各股自行調整避免缺陷發生) (RMK-E_CHIN) . (1) SKP:下工輥Ra:0.5-0.8μ，上工輥Ra:0.5-0.8μ (RMK-E_CHIN) . 1.產品機械性質有特殊要求，製程條件如下: (RMK-E_CHIN) | 訂單:2507DFD001/001 CG2 <生產備註> 事項如下 . 【專案負責人】RD 黃焰宏 課長 (RMK-E_CHIN) . 2. 外觀品質管制標準同 "洗衣機外殼"用途。 (RMK-E_CHIN) . (7)Nozzle壓力0.30~0.40kg/cm2 ，目標值0.34 kg/cm2 (由各股自行調整避免點狀凹痕發生) (RMK-E_CHIN) . (6) T/L伸長率≧0.3% (RMK-E_CHIN) . (5) SKP伸長率≦1.0% , RF 100噸以下(INC由各股自行調整避免邊緣調質不佳) (RMK-E_CHIN) . (4) POT張力降至標準的60%(由各股自行調整避免絞痕發生) (RMK-E_CHIN) . (3) RTF板溫830 ±10℃ (RMK-E_CHIN) . (2) CG2線速度設定: 有退火時間需求，目標75mpm (由各股自行調整避免缺陷發生) (RMK-E_CHIN) . (1) SKP:下工輥Ra:0.5-0.8μ，上工輥Ra:0.5-0.8μ (RMK-E_CHIN) . 1.產品機械性質有特殊要求，製程條件如下: (RMK-E_CHIN) | 訂單:2507DFD001/001 CC1 <生產備註> 事項如下 . 【PMT】1.1.因為CR厚 0.764 mm，TOP 標準PMT以231℃去計算 (RMK-E_CHIN) . 【專案負責人】RD 黃焰宏 課長 (RMK-E_CHIN) . 9. 外觀(板面顆粒...等)請參照「松下洗衣機外殼PCM」管制標準放行。 (RMK-E_CHIN) . 8. 出口品檢項目：加做「應變痕測試」: 衝艾克森6mm觀察平板處有無應變痕(判定參考缺陷樣本), 以及維持測試 fluting test，頻率: 1次/母鋼。 (RMK-E_CHIN) . 7. 塗裝板面外觀管制:客戶針對正面繩紋有特別要求，面漆膜厚請管制100±10% (請參照編號430-S037:滾筒洗衣機PCM(低光閃黑) 塗裝板面外觀上、下限板) (RMK-E_CHIN) . 6. 此排程需要 Fluting Test ,張力整平機伸長率須設定0.04～0.06%。 (RMK-E_CHIN) . 5. 背面面漆BYF712使用CP#75μ濾心，使用No.2 thinner，粘度勿低於30秒。 (RMK-E_CHIN) . 4.4.NO.2 head參考塗裝條件R-塗裝:APR 轉速160% /PUR壓力500KG/PUR轉速80%/黏度50秒 (RMK-E_CHIN) . 4.3.NO.1 head參考塗裝條件N-塗裝:APR 轉速100% /PUR壓力300KG/PUR轉速20%/黏度50秒 (RMK-E_CHIN) . 4.2.Thinner為NO.2B，黏度待R&D人員到場再行調整，使用#150鐵濾網，PMT為232±10℃。 (RMK-E_CHIN) . 4.1.面漆：ASY812採wet on wet塗裝(金屬漆單輥塗裝易產生塗裝輥痕) (RMK-E_CHIN) . 3.2.PMT為230±10℃，生產時添加A劑 0.2% (R&D當天提供)，請於生產前30分鐘前添加及均勻攪拌。 (RMK-E_CHIN) . 3.1.底漆：1PEF22採wet on wet塗裝，Thinner為NO.2B，黏度設定35~42秒，使用CP#75μ濾心+ #250鐵濾網 (RMK-E_CHIN) . 2. 線速度50mpm。 (RMK-E_CHIN) . 1. GI底材請使用表調&無毒前處理,使用無毒專用設備(回流管、PUMP...)。 (RMK-E_CHIN) . 因進位問題 BYF71 9u 手動計算 170.1基本檔設定170，批次檔電腦自動進位為175。于此聲明生產與相關檢測 塗佈量以170 為標準 (RMK00466) . 【捲取】注意！本單為直立式包裝。禁用STAGGER捲取送包裝！送RCL重處理例外。 (RMK00512) . 【PMT】1.2.CC2計算完後面漆每個ZONE 爐溫各降8℃為最終爐溫 (RMK00568) . 【PMT】1.3.CC2因爐溫各降8℃為最終爐溫，請股長於TEST時 確實量測板溫 (RMK00568) . 【PMT】1.4.若發現PMT不足，請上調ZONE溫度並回饋工程師 (RMK00568) . 【PMT】1.5.品檢注意！因標準PMT有下修請注意MEK測試 (RMK00568) . 【PMT】1.6.厚板少生產，請領班量測板溫並記錄之 (RMK00568) | 訂單:2507DFD001/001 CC2 <生產備註> 事項如下 . 【PMT】1.1.因為CR厚 0.764 mm，TOP 標準PMT以231℃去計算 (RMK-E_CHIN) . 【專案負責人】RD 黃焰宏 課長 (RMK-E_CHIN) . 9. 外觀(板面顆粒...等)請參照「松下洗衣機外殼PCM」管制標準放行。 (RMK-E_CHIN) . 8. 出口品檢項目：加做「應變痕測試」: 衝艾克森6mm觀察平板處有無應變痕(判定參考缺陷樣本), 以及維持測試 fluting test，頻率: 1次/母鋼。 (RMK-E_CHIN) . 7. 塗裝板面外觀管制:客戶針對正面繩紋有特別要求，面漆膜厚請管制100±10% (請參照編號430-S037:滾筒洗衣機PCM(低光閃黑) 塗裝板面外觀上、下限板) (RMK-E_CHIN) . 6. 此排程需要 Fluting Test ,張力整平機伸長率須設定0.04～0.06%。 (RMK-E_CHIN) . 5. 背面面漆BYF712使用CP#75μ濾心，使用No.2 thinner，粘度勿低於30秒。 (RMK-E_CHIN) . 4.4.NO.2 head參考塗裝條件R-塗裝:APR 轉速160% /PUR壓力500KG/PUR轉速80%/黏度50秒 (RMK-E_CHIN) . 4.3.NO.1 head參考塗裝條件N-塗裝:APR 轉速100% /PUR壓力300KG/PUR轉速20%/黏度50秒 (RMK-E_CHIN) . 4.2.Thinner為NO.2B，黏度待R&D人員到場再行調整，使用#150鐵濾網，PMT為232±10℃。 (RMK-E_CHIN) . 4.1.面漆：ASY812採wet on wet塗裝(金屬漆單輥塗裝易產生塗裝輥痕) (RMK-E_CHIN) . 3.2.PMT為230±10℃，生產時添加A劑 0.2% (R&D當天提供)，請於生產前30分鐘前添加及均勻攪拌。 (RMK-E_CHIN) . 3.1.底漆：1PEF22採wet on wet塗裝，Thinner為NO.2B，黏度設定35~42秒，使用CP#75μ濾心+ #250鐵濾網 (RMK-E_CHIN) . 2. 線速度50mpm。 (RMK-E_CHIN) . 1. GI底材請使用表調&無毒前處理,使用無毒專用設備(回流管、PUMP...)。 (RMK-E_CHIN) . 20120627晨會決議 CC2生產 PPGI 時請使用表調 (RMK00191) . 因進位問題 BYF71 9u 手動計算 170.1基本檔設定170，批次檔電腦自動進位為175。于此聲明生產與相關檢測 塗佈量以170 為標準 (RMK00466) . 【捲取】注意！本單為直立式包裝。禁用STAGGER捲取送包裝！送RCL重處理例外。 (RMK00512) . 【PMT】1.2.CC2計算完後面漆每個ZONE 爐溫各降8℃為最終爐溫 (RMK00568) . 【PMT】1.3.CC2因爐溫各降8℃為最終爐溫，請股長於TEST時 確實量測板溫 (RMK00568) . 【PMT】1.4.若發現PMT不足，請上調ZONE溫度並回饋工程師 (RMK00568) . 【PMT】1.5.品檢注意！因標準PMT有下修請注意MEK測試 (RMK00568) . 【PMT】1.6.厚板少生產，請領班量測板溫並記錄之 (RMK00568) | 訂單:2507DFD001/001 RCL <生產備註> 事項如下 . 【捲取】注意！本單為直立式包裝。禁用STAGGER捲取送包裝！送RCL重處理例外。 (RMK00512) | 訂單:2507DFD001/001 CCPK 無 <生產備註> 事項 | 訂單:2507DFD001/001 CGQC <品檢備註> 事項如下 . 【專案負責人】RD 黃焰宏 課長 (RMK-E_CHIN) . 2. 外觀品質管制標準同 "洗衣機外殼"用途。 (RMK-E_CHIN) . (7)Nozzle壓力0.30~0.40kg/cm2 ，目標值0.34 kg/cm2 (由各股自行調整避免點狀凹痕發生) (RMK-E_CHIN) . (6) T/L伸長率≧0.3% (RMK-E_CHIN) . (5) SKP伸長率≦1.0% , RF 100噸以下(INC由各股自行調整避免邊緣調質不佳) (RMK-E_CHIN) . (4) POT張力降至標準的60%(由各股自行調整避免絞痕發生) (RMK-E_CHIN) . (3) RTF板溫830 ±10℃ (RMK-E_CHIN) . (2) CG2線速度設定: 有退火時間需求，目標75mpm (由各股自行調整避免缺陷發生) (RMK-E_CHIN) . (1) SKP:下工輥Ra:0.5-0.8μ，上工輥Ra:0.5-0.8μ (RMK-E_CHIN) . 1.產品機械性質有特殊要求，製程條件如下: (RMK-E_CHIN) | 訂單:2507DFD001/001 CCQC <品檢備註> 事項如下 . 【PMT】1.1.因為CR厚 0.764 mm，TOP 標準PMT以231℃去計算 (RMK-E_CHIN) . 【專案負責人】RD 黃焰宏 課長 (RMK-E_CHIN) . 9. 外觀(板面顆粒...等)請參照「松下洗衣機外殼PCM」管制標準放行。 (RMK-E_CHIN) . 8. 出口品檢項目：加做「應變痕測試」: 衝艾克森6mm觀察平板處有無應變痕(判定參考缺陷樣本), 以及維持測試 fluting test，頻率: 1次/母鋼。 (RMK-E_CHIN) . 7. 塗裝板面外觀管制:客戶針對正面繩紋有特別要求，面漆膜厚請管制100±10% (請參照編號430-S037:滾筒洗衣機PCM(低光閃黑) 塗裝板面外觀上、下限板) (RMK-E_CHIN) . 6. 此排程需要 Fluting Test ,張力整平機伸長率須設定0.04～0.06%。 (RMK-E_CHIN) . 5. 背面面漆BYF712使用CP#75μ濾心，使用No.2 thinner，粘度勿低於30秒。 (RMK-E_CHIN) . 4.4.NO.2 head參考塗裝條件R-塗裝:APR 轉速160% /PUR壓力500KG/PUR轉速80%/黏度50秒 (RMK-E_CHIN) . 4.3.NO.1 head參考塗裝條件N-塗裝:APR 轉速100% /PUR壓力300KG/PUR轉速20%/黏度50秒 (RMK-E_CHIN) . 4.2.Thinner為NO.2B，黏度待R&D人員到場再行調整，使用#150鐵濾網，PMT為232±10℃。 (RMK-E_CHIN) . 4.1.面漆：ASY812採wet on wet塗裝(金屬漆單輥塗裝易產生塗裝輥痕) (RMK-E_CHIN) . 3.2.PMT為230±10℃，生產時添加A劑 0.2% (R&D當天提供)，請於生產前30分鐘前添加及均勻攪拌。 (RMK-E_CHIN) . 3.1.底漆：1PEF22採wet on wet塗裝，Thinner為NO.2B，黏度設定35~42秒，使用CP#75μ濾心+ #250鐵濾網 (RMK-E_CHIN) . 2. 線速度50mpm。 (RMK-E_CHIN) . 1. GI底材請使用表調&無毒前處理,使用無毒專用設備(回流管、PUMP...)。 (RMK-E_CHIN) . 因進位問題 BYF71 9u 手動計算 170.1基本檔設定170，批次檔電腦自動進位為175。于此聲明生產與相關檢測 塗佈量以170 為標準 (RMK00466) . 【捲取】注意！本單為直立式包裝。禁用STAGGER捲取送包裝！送RCL重處理例外。 (RMK00512) . 【PMT】1.2.CC2計算完後面漆每個ZONE 爐溫各降8℃為最終爐溫 (RMK00568) . 【PMT】1.3.CC2因爐溫各降8℃為最終爐溫，請股長於TEST時 確實量測板溫 (RMK00568) . 【PMT】1.4.若發現PMT不足，請上調ZONE溫度並回饋工程師 (RMK00568) . 【PMT】1.5.品檢注意！因標準PMT有下修請注意MEK測試 (RMK00568) . 【PMT】1.6.厚板少生產，請領班量測板溫並記錄之 (RMK00568) | 訂單:2507DFD001/001 TOL 無 <生產備註> 事項 | 1.防範 軋後鋸齒邊 &單邊邊降(Edge drop)不足之對策^^/CPL/ <<.E_CHIN 2025/05/16 08:20.>> 1.1.修邊刀換刀之後，排在前5顆左右生產，注意修邊刀的間隙調整^^/CPL/ <<.E_CHIN 2025/05/16 08:21.>> 1.2.線速度維持100mpm生產，避免板偏造成修邊大小邊的狀況^^/CPL/ <<.E_CHIN 2025/05/16 08:21.>> 1.軋延最末 3 Pass降速到500mpm生產，降低鋸齒邊發生機率^^/CR1/CR2/ <<.E_CHIN 2025/05/16 08:22.>> 1.產品機械性質有特殊要求，製程條件如下:^^/CG1/CG2/CGQC/ <<.E_CHIN 2025/05/16 08:22.>> (1) SKP:下工輥Ra:0.5-0.8μ，上工輥Ra:0.5-0.8μ^^/CG1/CG2/CGQC/ <<.E_CHIN 2025/05/16 08:22.>> (2) CG2線速度設定: 有退火時間需求，目標75mpm (由各股自行調整避免缺陷發生)^^/CG1/CG2/CGQC/ <<.E_CHIN 2025/05/16 08:23.>> (3) RTF板溫830 ±10℃^^/CG1/CG2/CGQC/ <<.E_CHIN 2025/05/16 08:24.>> (4) POT張力降至標準的60%(由各股自行調整避免絞痕發生)^^/CG1/CG2/CGQC/ <<.E_CHIN 2025/05/16 08:24.>> (5) SKP伸長率≦1.0% , RF 100噸以下(INC由各股自行調整避免邊緣調質不佳)^^/CG1/CG2/CGQC/ <<.E_CHIN 2025/05/16 08:24.>> (6) T/L伸長率≧0.3%^^/CG1/CG2/CGQC/ <<.E_CHIN 2025/05/16 08:24.>> (7)Nozzle壓力0.30~0.40kg/cm2 ，目標值0.34 kg/cm2 (由各股自行調整避免點狀凹痕發生)^^/CG1/CG2/CGQC/ <<.E_CHIN 2025/05/16 08:25.>> 2. 外觀品質管制標準同 "洗衣機外殼"用途。^^/CG1/CG2/CGQC/ <<.E_CHIN 2025/05/16 08:25.>> 1. GI底材請使用表調&無毒前處理,使用無毒專用設備(回流管、PUMP...)。^^/CC1/CC2/CCQC/ <<.E_CHIN 2025/05/16 08:25.>> 2. 線速度50mpm。^^/CC1/CC2/CCQC/ <<.E_CHIN 2025/05/16 08:26.>> 3.1.底漆：1PEF22採wet on wet塗裝，Thinner為NO.2B，黏度設定35~42秒，使用CP#75μ濾心+ #250鐵濾網^^/CC1/CC2/CCQC/ <<.E_CHIN 2025/05/16 08:26.>> 3.2.PMT為230±10℃，生產時添加A劑 0.2% (R&D當天提供)，請於生產前30分鐘前添加及均勻攪拌。^^/CC1/CC2/CCQC/ <<.E_CHIN 2025/05/16 08:27.>> 4.1.面漆：ASY812採wet on wet塗裝(金屬漆單輥塗裝易產生塗裝輥痕)^^/CC1/CC2/CCQC/ <<.E_CHIN 2025/05/16 08:30.>> 4.2.Thinner為NO.2B，黏度待R&D人員到場再行調整，使用#150鐵濾網，PMT為232±10℃。^^/CC1/CC2/CCQC/ <<.E_CHIN 2025/05/16 08:30.>> 4.3.NO.1 head參考塗裝條件N-塗裝:APR 轉速100% /PUR壓力300KG/PUR轉速20%/黏度50秒^^/CC1/CC2/CCQC/ <<.E_CHIN 2025/05/16 08:31.>> 4.4.NO.2 head參考塗裝條件R-塗裝:APR 轉速160% /PUR壓力500KG/PUR轉速80%/黏度50秒^^/CC1/CC2/CCQC/ <<.E_CHIN 2025/05/16 08:31.>> 5. 背面面漆BYF712使用CP#75μ濾心，使用No.2 thinner，粘度勿低於30秒。^^/CC1/CC2/CCQC/ <<.E_CHIN 2025/05/16 08:33.>> 6. 此排程需要 Fluting Test ,張力整平機伸長率須設定0.04～0.06%。^^/CC1/CC2/CCQC/ <<.E_CHIN 2025/05/16 08:33.>> 7. 塗裝板面外觀管制:客戶針對正面繩紋有特別要求，面漆膜厚請管制100±10% (請參照編號430-S037:滾筒洗衣機PCM(低光閃黑) 塗裝板面外觀上、下限板)^^/CC1/CC2/CCQC/ <<.E_CHIN 2025/05/16 08:33.>> 8. 出口品檢項目：加做「應變痕測試」: 衝艾克森6mm觀察平板處有無應變痕(判定參考缺陷樣本), 以及維持測試 fluting test，頻率: 1次/母鋼。^^/CC1/CC2/CCQC/ <<.E_CHIN 2025/05/16 08:34.>> 9. 外觀(板面顆粒...等)請參照「松下洗衣機外殼PCM」管制標準放行。^^/CC1/CC2/CCQC/ <<.E_CHIN 2025/05/16 08:36.>> 【專案負責人】RD 黃焰宏 課長^^/CR1/CR2/CG1/CG2/CC1/CC2/CGQC/CCQC/ <<.E_CHIN 2025/05/16 08:38.>> 【PMT】1.1.因為CR厚 0.764 mm，TOP 標準PMT以231℃去計算^^/CC1/CC2/CCQC/^^ <<.E_CHIN 2025/05/16 08:46.>> | 訂單 2507DFD001/001 修改記錄如下: 20250509 17:18:45 (93025) 退火碼: >> D3, 用途碼: >> CIC005, 背面標示: >> S000, 訂單背面顏色(五碼): >> BYF71, 背面漆膜厚: >> NOM, 背面漆塗漆型式幾塗幾烤: >> 1, 鉻酸鹽: >> Z, 訂單厚度: >> 0.756, 訂單重: >> 30, 重量容許率(下限): >> 10, 重量容許率(上限): >> 10, 訂單寬度: >> 762, 鍍製方式: >> BC, 鋼捲內徑: >> 508, 鋼捲下限重: >> 3, 鋼捲上限重: >> 5, 壓花條件碼: >> -, 表面花紋: >> Z, 綠色識別碼: >> R2, 印刷輥號: >> -, 產品代碼: >> PPGI, 皮膜碼: >> -, 單位別: >> M, 油品種類: >> Z, 塗油量: >> Z, 包裝代碼: >> D7 , 保護膜碼: >> -, 客戶試片取樣型式: >> -, 調質碼: >> S, 套筒碼: >> E , 規格: >> CGCD1-10, 製造標準: >> SYSCO, 表面處理劑種類: >> Z, 表面處理劑塗佈量: >> Z, 伸長率測試: >> Y, 硬度測試碼: >> Y, 抗拉強度測試: >> Y, 降伏強度測試: >> Y, 厚度變異: >> 0, 訂單正面顏色(五碼): >> ASY81, 正面漆膜厚: >> 24, 正面漆塗漆型式幾塗幾烤: >> 2, 修邊碼: >> Y, 重量碼: >> AW, 鋼捲捲向: >> O, 鍍層碼: >> Z12, | *: | [訂單訊息通知] 2025/05/13 上午 08:31:58 *** (張芬芬 >> 通知 >> HanYu Chen, Winnie Chang, Emily Hong, XinYi Wu, Edwy Chin, YuLung Kung, B.S. Wan, Y.L. Liu, Julian Liu, Sony Su, YunTung Li) 訊息 : 小於40噸小量加價 每噸1200元, 交期預估 6/20 ~25 [訂單訊息通知] 2025/06/05 上午 08:57:53 *** (張芬芬 >> 通知 >> HanYu Chen, Winnie Chang, Emily Hong, XinYi Wu, Edwy Chin, YuLung Kung, B.S. Wan, Y.L. Liu, Julian Liu, Sony Su, YunTung Li) 訊息 : 中鋼產出2顆小鋼捲 單重 7345KG 請技術問現場產線可以生產嗎? 可接受此2小鋼捲嗎 [訂單訊息通知] 2025/06/05 上午 09:05:41 *** (秦大維 >> 通知 >> Winnie Chang) 訊息 : CC2 入口 ：重量≧2噸＆長度 ≧850 M。鍍鋅能符合烤漆就OK [訂單訊息通知] 2025/06/05 上午 09:17:07 *** (秦大維 >> 通知 >> Winnie Chang) 訊息 : CC2 入口 ：重量≧2噸＆長度 ≧850 M。鍍鋅能符合烤漆就OK [訂單訊息通知] 2025/06/05 上午 10:41:21 *** (蘇椲喬 >> 通知 >> Winnie Chang, Emily Hong, Edwy Chin, YuLung Kung, B.S. Wan, Y.L. Liu, Julian Liu, Sony Su, YunTung Li, C.W. Ho, ShihHsun Chang, C.R. Wu, Eric Chiu) 訊息 : 依照熱軋廠商提供之單重7345KG，評估冷軋長度1500米，以CG2正常線速度115mpm，生產時間僅約13分鐘(時間較緊迫)，故於鍍鋅入口焊接時若發生異常，則可能造成現場停機；若一次要生產兩顆過小鋼捲，建議原料處寫代用審附表請現場及RD同仁會簽，評估每個製程之風險，以確保產出之品質符合客戶要求(此用途為家電類)
PPGI | 2507DFD001/002 |  | 1. 因機械性質與加工成型問題, HRD3材質其軋延率需≧70% (OFP00143)-{.不符.} | 1. 因機械性質與加工成型問題, HRD3材質其軋延率需≧70% (OFP00143)-{.不符.} 2. DQ 料針對 JIS CNS SYSCO 底材規格請重算重抓提醒 (OFP00346)-{.不符.} 3. 【提醒】！本單為直立式包裝，嚴禁鍍鋅或烤漆後以STAGGER捲取 (OFP00451)-{.不符.} 4. 【提醒 審單人員】CR≧0.6 要於烤漆備註調降 PMT等相關。★KP抗塵PVDF不受此限 (OFP00509)-{.不符.} 5. ★厚度0.9以下DQ CR1修邊寬度+9,CR2修邊寬度+8MM；厚度0.9以上(含)CR1:CR2= +8 :+7.5->重審記得改★ (OFP00527)-{.不符.} | 訂單:2507DFD001/002 CPL <生產備註> 事項如下 . 2.線速度維持100mpm生產，避免板偏造成修邊大小邊的狀況 (RMK-E_CHIN) . 1.修邊刀換刀之後，排在前5顆左右生產，注意修邊刀的間隙調整 (RMK-E_CHIN) . 防範 軋後鋸齒邊 &單邊邊降(Edge drop)不足之對策: (RMK-E_CHIN) . 此規格為 HRD3/HRD3N 熱軋原料,請 CPL 注意修邊狀況. (RMK00042) . 請CPL確認修邊寬度, 如超過熱軋寬度則降速生產, 以防止板偏殘剪與局部未修邊. (RMK00189) . 除HGI/ HGL 訂單邊緣不噴油. 其餘皆側緣噴油 (RMK00285) | 訂單:2507DFD001/002 CR1 <生產備註> 事項如下 . 【專案負責人】RD 黃焰宏 課長 (RMK-E_CHIN) . 1.軋延最末 3 Pass降速到500mpm生產，降低鋸齒邊發生機率 (RMK-E_CHIN) . 生產材質為DQ料,MILL可生產為小邊波, 但CGL不接受大邊波與中波.-請注意! (RMK00042) . DQ 產品 冷軋產出寬度 , 超寬 ≦ 3 mm 時請寫品質通報單後放行 (RMK00042) . 每組工輥生產之第一顆鋼捲, 檢查振動輥痕或砂輪痕 (RMK00307) . 軋延 DQ 材質鋼捲時，每 PASS 線速度最大 600 mpm (降低邊緣鋸齒狀程度) (RMK00385) | 訂單:2507DFD001/002 CR2 <生產備註> 事項如下 . 【專案負責人】RD 黃焰宏 課長 (RMK-E_CHIN) . 1.軋延最末 3 Pass降速到500mpm生產，降低鋸齒邊發生機率 (RMK-E_CHIN) . 生產材質為DQ料,MILL可生產為小邊波, 但CGL不接受大邊波與中波.-請注意! (RMK00042) . DQ 產品 冷軋產出寬度 , 超寬 ≦ 3 mm 時請寫品質通報單後放行 (RMK00042) . 每組工輥生產之第一顆鋼捲, 檢查振動輥痕或砂輪痕 (RMK00307) . 軋延 DQ 材質鋼捲時，每 PASS 線速度最大 600 mpm (降低邊緣鋸齒狀程度) (RMK00385) | 訂單:2507DFD001/002 CG1 <生產備註> 事項如下 . 【專案負責人】RD 黃焰宏 課長 (RMK-E_CHIN) . (7)Nozzle壓力0.30~0.40kg/cm2 ，目標值0.34 kg/cm2 (由各股自行調整避免點狀凹痕發生) (RMK-E_CHIN) . (6) T/L伸長率≧0.3% (RMK-E_CHIN) . (5) SKP伸長率≦1.0% , RF 100噸以下(INC由各股自行調整避免邊緣調質不佳) (RMK-E_CHIN) . (4) POT張力降至標準的60%(由各股自行調整避免絞痕發生) (RMK-E_CHIN) . (3) RTF板溫830 ±10℃ (RMK-E_CHIN) . (2) CG2線速度設定: 有退火時間需求，目標75mpm (由各股自行調整避免缺陷發生) (RMK-E_CHIN) . (1) SKP:下工輥Ra:0.5-0.8μ，上工輥Ra:0.5-0.8μ (RMK-E_CHIN) . 1. 產品機械性質有特殊要求，製程條件如下: (RMK-E_CHIN) | 訂單:2507DFD001/002 CG2 <生產備註> 事項如下 . 【專案負責人】RD 黃焰宏 課長 (RMK-E_CHIN) . (7)Nozzle壓力0.30~0.40kg/cm2 ，目標值0.34 kg/cm2 (由各股自行調整避免點狀凹痕發生) (RMK-E_CHIN) . (6) T/L伸長率≧0.3% (RMK-E_CHIN) . (5) SKP伸長率≦1.0% , RF 100噸以下(INC由各股自行調整避免邊緣調質不佳) (RMK-E_CHIN) . (4) POT張力降至標準的60%(由各股自行調整避免絞痕發生) (RMK-E_CHIN) . (3) RTF板溫830 ±10℃ (RMK-E_CHIN) . (2) CG2線速度設定: 有退火時間需求，目標75mpm (由各股自行調整避免缺陷發生) (RMK-E_CHIN) . (1) SKP:下工輥Ra:0.5-0.8μ，上工輥Ra:0.5-0.8μ (RMK-E_CHIN) . 1. 產品機械性質有特殊要求，製程條件如下: (RMK-E_CHIN) | 訂單:2507DFD001/002 CC1 <生產備註> 事項如下 . 【PMT】1.1.因為CR厚 0.764 mm，TOP 標準PMT以231℃去計算 (RMK-E_CHIN) . 【專案負責人】RD 黃焰宏 課長 (RMK-E_CHIN) . 9. 外觀(板面顆粒...等)請參照「松下洗衣機外殼PCM」管制標準放行。 (RMK-E_CHIN) . 8. 出口品檢項目：加做「應變痕測試」: 衝艾克森6mm觀察平板處有無應變痕 (判定參考缺陷樣本), 以及維持測試 fluting test，頻率: 1次/母鋼。 (RMK-E_CHIN) . 7. 塗裝板面外觀管制:客戶針對正面繩紋有特別要求，面漆膜厚請管制100±10% (請參照編號430-S037:滾筒洗衣機PCM(低光閃黑) 塗裝板面外觀上、下限板) (RMK-E_CHIN) . 6. 此排程需要 Fluting Test ,張力整平機伸長率須設定0.04～0.06%。 (RMK-E_CHIN) . 5. 背面面漆BYF712使用CP#75μ濾心，使用No.2 thinner，粘度勿低於30秒。 (RMK-E_CHIN) . 4.4.NO.2 head參考塗裝條件R-塗裝:APR 轉速160% /PUR壓力500KG/PUR轉速80%/黏度50秒 (RMK-E_CHIN) . 4.3.NO.1 head參考塗裝條件N-塗裝:APR 轉速100% /PUR壓力300KG/PUR轉速20%/黏度50秒 (RMK-E_CHIN) . 4.2.Thinner為NO.2B，黏度待R&D人員到場再行調整，使用#150鐵濾網，PMT為232±10℃。 (RMK-E_CHIN) . 4.1.面漆：ASY812採wet on wet塗裝(金屬漆單輥塗裝易產生塗裝輥痕) (RMK-E_CHIN) . 3.2.使用CP#75μ濾心+ #250 鐵濾網，PMT為230±10℃，生產時添加A劑 0.2% (R&D當天提供)，請於生產前30分鐘前添加及均勻攪拌。 (RMK-E_CHIN) . 3.1.底漆：1PEF22採wet on wet塗裝，Thinner為NO.2B，黏度設定35~42秒 (RMK-E_CHIN) . 2. 線速度50mpm。 (RMK-E_CHIN) . 1. GI底材請使用表調&無毒前處理,使用無毒專用設備(回流管、PUMP...)。 (RMK-E_CHIN) . 2. 外觀品質管制標準同 "洗衣機外殼"用途。 (RMK-E_CHIN) . 因進位問題 BYF71 9u 手動計算 170.1基本檔設定170，批次檔電腦自動進位為175。于此聲明生產與相關檢測 塗佈量以170 為標準 (RMK00466) . 【捲取】注意！本單為直立式包裝。禁用STAGGER捲取送包裝！送RCL重處理例外。 (RMK00512) . 【PMT】1.2.CC2計算完後面漆每個ZONE 爐溫各降8℃為最終爐溫 (RMK00568) . 【PMT】1.3.CC2因爐溫各降8℃為最終爐溫，請股長於TEST時 確實量測板溫 (RMK00568) . 【PMT】1.4.若發現PMT不足，請上調ZONE溫度並回饋工程師 (RMK00568) . 【PMT】1.5.品檢注意！因標準PMT有下修請注意MEK測試 (RMK00568) . 【PMT】1.6.厚板少生產，請領班量測板溫並記錄之 (RMK00568) | 訂單:2507DFD001/002 CC2 <生產備註> 事項如下 . 【PMT】1.1.因為CR厚 0.764 mm，TOP 標準PMT以231℃去計算 (RMK-E_CHIN) . 【專案負責人】RD 黃焰宏 課長 (RMK-E_CHIN) . 9. 外觀(板面顆粒...等)請參照「松下洗衣機外殼PCM」管制標準放行。 (RMK-E_CHIN) . 8. 出口品檢項目：加做「應變痕測試」: 衝艾克森6mm觀察平板處有無應變痕 (判定參考缺陷樣本), 以及維持測試 fluting test，頻率: 1次/母鋼。 (RMK-E_CHIN) . 7. 塗裝板面外觀管制:客戶針對正面繩紋有特別要求，面漆膜厚請管制100±10% (請參照編號430-S037:滾筒洗衣機PCM(低光閃黑) 塗裝板面外觀上、下限板) (RMK-E_CHIN) . 6. 此排程需要 Fluting Test ,張力整平機伸長率須設定0.04～0.06%。 (RMK-E_CHIN) . 5. 背面面漆BYF712使用CP#75μ濾心，使用No.2 thinner，粘度勿低於30秒。 (RMK-E_CHIN) . 4.4.NO.2 head參考塗裝條件R-塗裝:APR 轉速160% /PUR壓力500KG/PUR轉速80%/黏度50秒 (RMK-E_CHIN) . 4.3.NO.1 head參考塗裝條件N-塗裝:APR 轉速100% /PUR壓力300KG/PUR轉速20%/黏度50秒 (RMK-E_CHIN) . 4.2.Thinner為NO.2B，黏度待R&D人員到場再行調整，使用#150鐵濾網，PMT為232±10℃。 (RMK-E_CHIN) . 4.1.面漆：ASY812採wet on wet塗裝(金屬漆單輥塗裝易產生塗裝輥痕) (RMK-E_CHIN) . 3.2.使用CP#75μ濾心+ #250 鐵濾網，PMT為230±10℃，生產時添加A劑 0.2% (R&D當天提供)，請於生產前30分鐘前添加及均勻攪拌。 (RMK-E_CHIN) . 3.1.底漆：1PEF22採wet on wet塗裝，Thinner為NO.2B，黏度設定35~42秒 (RMK-E_CHIN) . 2. 線速度50mpm。 (RMK-E_CHIN) . 1. GI底材請使用表調&無毒前處理,使用無毒專用設備(回流管、PUMP...)。 (RMK-E_CHIN) . 2. 外觀品質管制標準同 "洗衣機外殼"用途。 (RMK-E_CHIN) . 20120627晨會決議 CC2生產 PPGI 時請使用表調 (RMK00191) . 因進位問題 BYF71 9u 手動計算 170.1基本檔設定170，批次檔電腦自動進位為175。于此聲明生產與相關檢測 塗佈量以170 為標準 (RMK00466) . 【捲取】注意！本單為直立式包裝。禁用STAGGER捲取送包裝！送RCL重處理例外。 (RMK00512) . 【PMT】1.2.CC2計算完後面漆每個ZONE 爐溫各降8℃為最終爐溫 (RMK00568) . 【PMT】1.3.CC2因爐溫各降8℃為最終爐溫，請股長於TEST時 確實量測板溫 (RMK00568) . 【PMT】1.4.若發現PMT不足，請上調ZONE溫度並回饋工程師 (RMK00568) . 【PMT】1.5.品檢注意！因標準PMT有下修請注意MEK測試 (RMK00568) . 【PMT】1.6.厚板少生產，請領班量測板溫並記錄之 (RMK00568) | 訂單:2507DFD001/002 RCL <生產備註> 事項如下 . 【捲取】注意！本單為直立式包裝。禁用STAGGER捲取送包裝！送RCL重處理例外。 (RMK00512) | 訂單:2507DFD001/002 CCPK 無 <生產備註> 事項 | 訂單:2507DFD001/002 CGQC <品檢備註> 事項如下 . 【專案負責人】RD 黃焰宏 課長 (RMK-E_CHIN) . (7)Nozzle壓力0.30~0.40kg/cm2 ，目標值0.34 kg/cm2 (由各股自行調整避免點狀凹痕發生) (RMK-E_CHIN) . (6) T/L伸長率≧0.3% (RMK-E_CHIN) . (5) SKP伸長率≦1.0% , RF 100噸以下(INC由各股自行調整避免邊緣調質不佳) (RMK-E_CHIN) . (4) POT張力降至標準的60%(由各股自行調整避免絞痕發生) (RMK-E_CHIN) . (3) RTF板溫830 ±10℃ (RMK-E_CHIN) . (2) CG2線速度設定: 有退火時間需求，目標75mpm (由各股自行調整避免缺陷發生) (RMK-E_CHIN) . (1) SKP:下工輥Ra:0.5-0.8μ，上工輥Ra:0.5-0.8μ (RMK-E_CHIN) . 1. 產品機械性質有特殊要求，製程條件如下: (RMK-E_CHIN) | 訂單:2507DFD001/002 CCQC <品檢備註> 事項如下 . 【PMT】1.1.因為CR厚 0.764 mm，TOP 標準PMT以231℃去計算 (RMK-E_CHIN) . 【專案負責人】RD 黃焰宏 課長 (RMK-E_CHIN) . 9. 外觀(板面顆粒...等)請參照「松下洗衣機外殼PCM」管制標準放行。 (RMK-E_CHIN) . 8. 出口品檢項目：加做「應變痕測試」: 衝艾克森6mm觀察平板處有無應變痕 (判定參考缺陷樣本), 以及維持測試 fluting test，頻率: 1次/母鋼。 (RMK-E_CHIN) . 7. 塗裝板面外觀管制:客戶針對正面繩紋有特別要求，面漆膜厚請管制100±10% (請參照編號430-S037:滾筒洗衣機PCM(低光閃黑) 塗裝板面外觀上、下限板) (RMK-E_CHIN) . 6. 此排程需要 Fluting Test ,張力整平機伸長率須設定0.04～0.06%。 (RMK-E_CHIN) . 5. 背面面漆BYF712使用CP#75μ濾心，使用No.2 thinner，粘度勿低於30秒。 (RMK-E_CHIN) . 4.4.NO.2 head參考塗裝條件R-塗裝:APR 轉速160% /PUR壓力500KG/PUR轉速80%/黏度50秒 (RMK-E_CHIN) . 4.3.NO.1 head參考塗裝條件N-塗裝:APR 轉速100% /PUR壓力300KG/PUR轉速20%/黏度50秒 (RMK-E_CHIN) . 4.2.Thinner為NO.2B，黏度待R&D人員到場再行調整，使用#150鐵濾網，PMT為232±10℃。 (RMK-E_CHIN) . 4.1.面漆：ASY812採wet on wet塗裝(金屬漆單輥塗裝易產生塗裝輥痕) (RMK-E_CHIN) . 3.2.使用CP#75μ濾心+ #250 鐵濾網，PMT為230±10℃，生產時添加A劑 0.2% (R&D當天提供)，請於生產前30分鐘前添加及均勻攪拌。 (RMK-E_CHIN) . 3.1.底漆：1PEF22採wet on wet塗裝，Thinner為NO.2B，黏度設定35~42秒 (RMK-E_CHIN) . 2. 線速度50mpm。 (RMK-E_CHIN) . 1. GI底材請使用表調&無毒前處理,使用無毒專用設備(回流管、PUMP...)。 (RMK-E_CHIN) . 2. 外觀品質管制標準同 "洗衣機外殼"用途。 (RMK-E_CHIN) . 因進位問題 BYF71 9u 手動計算 170.1基本檔設定170，批次檔電腦自動進位為175。于此聲明生產與相關檢測 塗佈量以170 為標準 (RMK00466) . 【捲取】注意！本單為直立式包裝。禁用STAGGER捲取送包裝！送RCL重處理例外。 (RMK00512) . 【PMT】1.2.CC2計算完後面漆每個ZONE 爐溫各降8℃為最終爐溫 (RMK00568) . 【PMT】1.3.CC2因爐溫各降8℃為最終爐溫，請股長於TEST時 確實量測板溫 (RMK00568) . 【PMT】1.4.若發現PMT不足，請上調ZONE溫度並回饋工程師 (RMK00568) . 【PMT】1.5.品檢注意！因標準PMT有下修請注意MEK測試 (RMK00568) . 【PMT】1.6.厚板少生產，請領班量測板溫並記錄之 (RMK00568) | 訂單:2507DFD001/002 TOL 無 <生產備註> 事項 | 防範 軋後鋸齒邊 &單邊邊降(Edge drop)不足之對策:^^/CPL/ <<.E_CHIN 2025/05/16 09:21.>> 1.修邊刀換刀之後，排在前5顆左右生產，注意修邊刀的間隙調整^^/CPL/ <<.E_CHIN 2025/05/16 09:21.>> 2.線速度維持100mpm生產，避免板偏造成修邊大小邊的狀況^^/CPL/ <<.E_CHIN 2025/05/16 09:21.>> 1.軋延最末 3 Pass降速到500mpm生產，降低鋸齒邊發生機率^^/CR1/CR2/ <<.E_CHIN 2025/05/16 09:21.>> 1. 產品機械性質有特殊要求，製程條件如下:^^/CG1/CG2/CGQC/ <<.E_CHIN 2025/05/16 09:21.>> (1) SKP:下工輥Ra:0.5-0.8μ，上工輥Ra:0.5-0.8μ^^/CG1/CG2/CGQC/ <<.E_CHIN 2025/05/16 09:22.>> (2) CG2線速度設定: 有退火時間需求，目標75mpm (由各股自行調整避免缺陷發生)^^/CG1/CG2/CGQC/ <<.E_CHIN 2025/05/16 09:22.>> (3) RTF板溫830 ±10℃^^/CG1/CG2/CGQC/ <<.E_CHIN 2025/05/16 09:22.>> (4) POT張力降至標準的60%(由各股自行調整避免絞痕發生)^^/CG1/CG2/CGQC/ <<.E_CHIN 2025/05/16 09:22.>> (5) SKP伸長率≦1.0% , RF 100噸以下(INC由各股自行調整避免邊緣調質不佳)^^/CG1/CG2/CGQC/ <<.E_CHIN 2025/05/16 09:23.>> (6) T/L伸長率≧0.3%^^/CG1/CG2/CGQC/ <<.E_CHIN 2025/05/16 09:23.>> (7)Nozzle壓力0.30~0.40kg/cm2 ，目標值0.34 kg/cm2 (由各股自行調整避免點狀凹痕發生)^^/CG1/CG2/CGQC/ <<.E_CHIN 2025/05/16 09:24.>> 2. 外觀品質管制標準同 "洗衣機外殼"用途。^^/CC1/CC2/CCQC/ <<.E_CHIN 2025/05/16 09:27.>> 1. GI底材請使用表調&無毒前處理,使用無毒專用設備(回流管、PUMP...)。^^/CC1/CC2/CCQC/ <<.E_CHIN 2025/05/16 09:28.>> 2. 線速度50mpm。^^/CC1/CC2/CCQC/ <<.E_CHIN 2025/05/16 09:36.>> 3.1.底漆：1PEF22採wet on wet塗裝，Thinner為NO.2B，黏度設定35~42秒^^/CC1/CC2/CCQC/ <<.E_CHIN 2025/05/16 09:36.>> 3.2.使用CP#75μ濾心+ #250 鐵濾網，PMT為230±10℃，生產時添加A劑 0.2% (R&D當天提供)，請於生產前30分鐘前添加及均勻攪拌。^^/CC1/CC2/CCQC/ <<.E_CHIN 2025/05/16 09:37.>> 4.1.面漆：ASY812採wet on wet塗裝(金屬漆單輥塗裝易產生塗裝輥痕)^^/CC1/CC2/CCQC/ <<.E_CHIN 2025/05/16 09:38.>> 4.2.Thinner為NO.2B，黏度待R&D人員到場再行調整，使用#150鐵濾網，PMT為232±10℃。^^/CC1/CC2/CCQC/ <<.E_CHIN 2025/05/16 09:40.>> 4.3.NO.1 head參考塗裝條件N-塗裝:APR 轉速100% /PUR壓力300KG/PUR轉速20%/黏度50秒^^/CC1/CC2/CCQC/ <<.E_CHIN 2025/05/16 09:40.>> 4.4.NO.2 head參考塗裝條件R-塗裝:APR 轉速160% /PUR壓力500KG/PUR轉速80%/黏度50秒^^/CC1/CC2/CCQC/ <<.E_CHIN 2025/05/16 09:41.>> 5. 背面面漆BYF712使用CP#75μ濾心，使用No.2 thinner，粘度勿低於30秒。^^/CC1/CC2/CCQC/ <<.E_CHIN 2025/05/16 09:41.>> 6. 此排程需要 Fluting Test ,張力整平機伸長率須設定0.04～0.06%。^^/CC1/CC2/CCQC/ <<.E_CHIN 2025/05/16 09:42.>> 7. 塗裝板面外觀管制:客戶針對正面繩紋有特別要求，面漆膜厚請管制100±10% (請參照編號430-S037:滾筒洗衣機PCM(低光閃黑) 塗裝板面外觀上、下限板)^^/CC1/CC2/CCQC/ <<.E_CHIN 2025/05/16 09:42.>> 8. 出口品檢項目：加做「應變痕測試」: 衝艾克森6mm觀察平板處有無應變痕 (判定參考缺陷樣本), 以及維持測試 fluting test，頻率: 1次/母鋼。^^/CC1/CC2/CCQC/ <<.E_CHIN 2025/05/16 09:42.>> 9. 外觀(板面顆粒...等)請參照「松下洗衣機外殼PCM」管制標準放行。^^/CC1/CC2/CCQC/ <<.E_CHIN 2025/05/16 09:43.>> 【專案負責人】RD 黃焰宏 課長^^/CR1/CR2/CG1/CG2/CC1/CC2/CGQC/CCQC/^^ <<.E_CHIN 2025/05/16 09:50.>> 【PMT】1.1.因為CR厚 0.764 mm，TOP 標準PMT以231℃去計算^^/CC1/CC2/CCQC/^^ <<.E_CHIN 2025/05/16 09:50.>> | 訂單 2507DFD001/002 修改記錄如下: 20250509 17:19:17 (93025) 退火碼: >> D3, 用途碼: >> CIC005, 背面標示: >> S000, 訂單背面顏色(五碼): >> BYF71, 背面漆膜厚: >> NOM, 背面漆塗漆型式幾塗幾烤: >> 1, 鉻酸鹽: >> Z, 訂單厚度: >> 0.756, 訂單重: >> 15, 重量容許率(下限): >> 10, 重量容許率(上限): >> 10, 訂單寬度: >> 805, 鍍製方式: >> BC, 鋼捲內徑: >> 508, 鋼捲下限重: >> 3, 鋼捲上限重: >> 5, 壓花條件碼: >> -, 表面花紋: >> Z, 綠色識別碼: >> R2, 印刷輥號: >> -, 產品代碼: >> PPGI, 皮膜碼: >> -, 單位別: >> M, 油品種類: >> Z, 塗油量: >> Z, 包裝代碼: >> D7 , 保護膜碼: >> -, 客戶試片取樣型式: >> -, 調質碼: >> S, 套筒碼: >> E , 規格: >> CGCD1-10, 製造標準: >> SYSCO, 表面處理劑種類: >> Z, 表面處理劑塗佈量: >> Z, 伸長率測試: >> Y, 硬度測試碼: >> Y, 抗拉強度測試: >> Y, 降伏強度測試: >> Y, 厚度變異: >> 0, 訂單正面顏色(五碼): >> ASY81, 正面漆膜厚: >> 24, 正面漆塗漆型式幾塗幾烤: >> 2, 修邊碼: >> Y, 重量碼: >> AW, 鋼捲捲向: >> O, 鍍層碼: >> Z12, | *:
PPGI | 2507DFD002/001 |  | 1. 部分大陸料含B元素超過CNS規範管制，故請原料CNS規範之訂單不要配大陸料 (OFP00684)-{.不符.} | 1. 訂單若有厚度變異，冷軋厚度公差比照烤漆計算公式 , 但最小為 1/2 公差做設定 (OFP00254)-{.不符.} 2. "偏薄要求訂單" 鍍後厚度減 鍍後厚度下限需大於 0.02 MM,以免發生厚度不足狀況 (OFP00369)-{.不符.} 3. 部分大陸料含B元素超過CNS規範管制，故請原料CNS規範之訂單不要配大陸料 (OFP00684)-{.不符.} | 訂單:2507DFD002/001 CPL <生產備註> 事項如下 . 除HGI/ HGL 訂單邊緣不噴油. 其餘皆側緣噴油 (RMK00285) | 訂單:2507DFD002/001 CR1 <生產備註> 事項如下 . 每組工輥生產之第一顆鋼捲, 檢查振動輥痕或砂輪痕 (RMK00307) | 訂單:2507DFD002/001 CR2 <生產備註> 事項如下 . 每組工輥生產之第一顆鋼捲, 檢查振動輥痕或砂輪痕 (RMK00307) | 訂單:2507DFD002/001 CG1 <生產備註> 事項如下 . SKP:下工輥RA:0.5-0.8,上工輥RA:0.5-0.8,EL:2.0±0.5%, (RMK00050) . 弓形度≦8MM/300MM 中波高≦2.5MM 邊波高≦3MM 急峻度≦0.6%. (RMK00050) . 刷輥須持續使用,並記得要噴水. (RMK00050) . TENSION LEVELLER:EL%≦0.2%,控制C-ROLL及L-ROLL來調整弓形度. (RMK00050) | 訂單:2507DFD002/001 CG2 <生產備註> 事項如下 . SKP:下工輥RA:0.5-0.8,上工輥RA:0.5-0.8,EL:2.0±0.5%, (RMK00050) . 弓形度≦8MM/300MM 中波高≦2.5MM 邊波高≦3MM 急峻度≦0.6%. (RMK00050) . 刷輥須持續使用,並記得要噴水. (RMK00050) . TENSION LEVELLER:EL%≦0.2%,控制C-ROLL及L-ROLL來調整弓形度. (RMK00050) | 訂單:2507DFD002/001 CC1 <生產備註> 事項如下 . 塗裝請使用無毒專用設備(回流管.PUMP........). (RMK00050) . 注意前處理相關設備,清潔與更換以防污染. (RMK00050) . 品檢剪切例行A4保留試片剩餘部份請暫留並貼標籤給LAB測試發泡. (RMK00050) . ★品檢注意！JIS&CNS 訂單必須每滿50噸一定要再做一次TEST (RMK00259) . 【品檢】水痕允許距板邊40mm內 (RMK00348) . 【品檢】每個母鋼最後分切的尾板需量測板形,NG送RCL切除(鍍鋅內圈捲軸效應產生的邊波) (RMK00348) . 【品檢】背面漆更換時須測試發泡試驗 *色碼(含正、背面)更換時需要測試RoHS (RMK00348) . 【品檢】A4保留試片裁切後請留下並貼標籤給LAB進行發泡測試 (RMK00348) . 因進位問題 BYF71 9u 手動計算 170.1基本檔設定170，批次檔電腦自動進位為175。于此聲明生產與相關檢測 塗佈量以170 為標準 (RMK00466) . 【抽氣量】白色系在CC1生產時,FINISH抽氣量請設定250,如生產中發生色差b值異常升高,請股長再加大抽氣量因應 (RMK00560) | 訂單:2507DFD002/001 CC2 <生產備註> 事項如下 . 塗裝請使用無毒專用設備(回流管.PUMP........). (RMK00050) . 注意前處理相關設備,清潔與更換以防污染. (RMK00050) . 品檢剪切例行A4保留試片剩餘部份請暫留並貼標籤給LAB測試發泡. (RMK00050) . 20120627晨會決議 CC2生產 PPGI 時請使用表調 (RMK00191) . ★品檢注意！JIS&CNS 訂單必須每滿50噸一定要再做一次TEST (RMK00259) . 【品檢】水痕允許距板邊40mm內 (RMK00348) . 【品檢】每個母鋼最後分切的尾板需量測板形,NG送RCL切除(鍍鋅內圈捲軸效應產生的邊波) (RMK00348) . 【品檢】背面漆更換時須測試發泡試驗 *色碼(含正、背面)更換時需要測試RoHS (RMK00348) . 【品檢】A4保留試片裁切後請留下並貼標籤給LAB進行發泡測試 (RMK00348) . 因進位問題 BYF71 9u 手動計算 170.1基本檔設定170，批次檔電腦自動進位為175。于此聲明生產與相關檢測 塗佈量以170 為標準 (RMK00466) . 【抽氣量】白色系在CC1生產時,FINISH抽氣量請設定250,如生產中發生色差b值異常升高,請股長再加大抽氣量因應 (RMK00560) | 訂單:2507DFD002/001 RCL 無 <生產備註> 事項 | 訂單:2507DFD002/001 CCPK 無 <生產備註> 事項 | 訂單:2507DFD002/001 CGQC <品檢備註> 事項如下 . 弓形度≦8MM/300MM 中波高≦2.5MM 邊波高≦3MM 急峻度≦0.6%. (RMK00050) | 訂單:2507DFD002/001 CCQC <品檢備註> 事項如下 . 品檢剪切例行A4保留試片剩餘部份請暫留並貼標籤給LAB測試發泡. (RMK00050) . ★品檢注意！JIS&CNS 訂單必須每滿50噸一定要再做一次TEST (RMK00259) . 【品檢】水痕允許距板邊40mm內 (RMK00348) . 【品檢】每個母鋼最後分切的尾板需量測板形,NG送RCL切除(鍍鋅內圈捲軸效應產生的邊波) (RMK00348) . 【品檢】背面漆更換時須測試發泡試驗 *色碼(含正、背面)更換時需要測試RoHS (RMK00348) . 【品檢】A4保留試片裁切後請留下並貼標籤給LAB進行發泡測試 (RMK00348) . 因進位問題 BYF71 9u 手動計算 170.1基本檔設定170，批次檔電腦自動進位為175。于此聲明生產與相關檢測 塗佈量以170 為標準 (RMK00466) | 訂單:2507DFD002/001 TOL 無 <生產備註> 事項 |  | 訂單 2507DFD002/001 修改記錄如下: 20250619 13:33:22 (93025) 退火碼: >> S1, 用途碼: >> CIC001, 背面標示: >> S000, 訂單背面顏色(五碼): >> BYF71, 背面漆膜厚: >> NOM, 背面漆塗漆型式幾塗幾烤: >> 1, 鉻酸鹽: >> Z, 訂單厚度: >> 0.326, 訂單重: >> 15, 重量容許率(下限): >> 10, 重量容許率(上限): >> 10, 訂單寬度: >> 714, 鍍製方式: >> BC, 鋼捲內徑: >> 508, 鋼捲下限重: >> 3, 鋼捲上限重: >> 5, 壓花條件碼: >> -, 表面花紋: >> Z, GL鋅花要求下限: >> 0, GL鋅花要求上限: >> 0, 綠色識別碼: >> R2, 印刷輥號: >> -, 產品代碼: >> PPGI, 皮膜碼: >> -, 單位別: >> M, 油品種類: >> Z, 塗油量: >> Z, 包裝代碼: >> S3 , 保護膜碼: >> -, 客戶試片取樣型式: >> -, 調質碼: >> S, 套筒碼: >> E , 規格: >> CGCC-10, 製造標準: >> CNS, 表面處理劑種類: >> Z, 表面處理劑塗佈量: >> Z, 伸長率測試: >> N, 硬度測試碼: >> N, 抗拉強度測試: >> N, 降伏強度測試: >> N, 厚度變異: >> -2.4, 訂單正面顏色(五碼): >> AWF45, 正面漆膜厚: >> 25, 正面漆塗漆型式幾塗幾烤: >> 2, 修邊碼: >> Y, 重量碼: >> AW, 鋼捲捲向: >> O, 鍍層碼: >> Z08, | H:厚度偏薄
PPGI | 2507DFD002/002 |  | 1. 部分大陸料含B元素超過CNS規範管制，故請原料CNS規範之訂單不要配大陸料 (OFP00684)-{.不符.} | 1. 訂單若有厚度變異，冷軋厚度公差比照烤漆計算公式 , 但最小為 1/2 公差做設定 (OFP00254)-{.不符.} 2. "偏薄要求訂單" 鍍後厚度減 鍍後厚度下限需大於 0.02 MM,以免發生厚度不足狀況 (OFP00369)-{.不符.} 3. 部分大陸料含B元素超過CNS規範管制，故請原料CNS規範之訂單不要配大陸料 (OFP00684)-{.不符.} | 訂單:2507DFD002/002 CPL <生產備註> 事項如下 . ★A.3.【烤漆出口】分切限重請盡量朝下限生產，並請注意有無鼓起現象 (RMK-E_CHIN) . ★A.2.1.若★鍍鋅出口★發現鼓起請回饋TED，並可繼續生產 (RMK-E_CHIN) . ★A.2.鍍鋅出口並特別注意有無鼓起超出放行標準 (RMK-E_CHIN) . ★A.1.烤漆最終分切限重:3～5 T。 (RMK-E_CHIN) . ★A.訂單寬度797 mm HR標準範圍807~827 mm，因掏庫存,故用庫存料代用 HR 寬度 835 mm代用。有超修鍍後捲取可能鼓起，請各線遵循以下 (RMK-E_CHIN) . 除HGI/ HGL 訂單邊緣不噴油. 其餘皆側緣噴油 (RMK00285) | 訂單:2507DFD002/002 CR1 <生產備註> 事項如下 . ★A.3.【烤漆出口】分切限重請盡量朝下限生產，並請注意有無鼓起現象 (RMK-E_CHIN) . ★A.2.1.若★鍍鋅出口★發現鼓起請回饋TED，並可繼續生產 (RMK-E_CHIN) . ★A.2.鍍鋅出口並特別注意有無鼓起超出放行標準 (RMK-E_CHIN) . ★A.1.烤漆最終分切限重:3～5 T。 (RMK-E_CHIN) . ★A.訂單寬度797 mm HR標準範圍807~827 mm，因掏庫存,故用庫存料代用 HR 寬度 835 mm代用。有超修鍍後捲取可能鼓起，請各線遵循以下 (RMK-E_CHIN) . 每組工輥生產之第一顆鋼捲, 檢查振動輥痕或砂輪痕 (RMK00307) | 訂單:2507DFD002/002 CR2 <生產備註> 事項如下 . ★A.3.【烤漆出口】分切限重請盡量朝下限生產，並請注意有無鼓起現象 (RMK-E_CHIN) . ★A.2.1.若★鍍鋅出口★發現鼓起請回饋TED，並可繼續生產 (RMK-E_CHIN) . ★A.2.鍍鋅出口並特別注意有無鼓起超出放行標準 (RMK-E_CHIN) . ★A.1.烤漆最終分切限重:3～5 T。 (RMK-E_CHIN) . ★A.訂單寬度797 mm HR標準範圍807~827 mm，因掏庫存,故用庫存料代用 HR 寬度 835 mm代用。有超修鍍後捲取可能鼓起，請各線遵循以下 (RMK-E_CHIN) . 每組工輥生產之第一顆鋼捲, 檢查振動輥痕或砂輪痕 (RMK00307) | 訂單:2507DFD002/002 CG1 <生產備註> 事項如下 . ★A.3.【烤漆出口】分切限重請盡量朝下限生產，並請注意有無鼓起現象 (RMK-E_CHIN) . ★A.2.1.若★鍍鋅出口★發現鼓起請回饋TED，並可繼續生產 (RMK-E_CHIN) . ★A.2.鍍鋅出口並特別注意有無鼓起超出放行標準 (RMK-E_CHIN) . ★A.1.烤漆最終分切限重:3～5 T。 (RMK-E_CHIN) . ★A.訂單寬度797 mm HR標準範圍807~827 mm，因掏庫存,故用庫存料代用 HR 寬度 835 mm代用。有超修鍍後捲取可能鼓起，請各線遵循以下 (RMK-E_CHIN) . SKP:下工輥RA:0.5-0.8,上工輥RA:0.5-0.8,EL:2.0±0.5%, (RMK00050) . 弓形度≦8MM/300MM 中波高≦2.5MM 邊波高≦3MM 急峻度≦0.6%. (RMK00050) . 刷輥須持續使用,並記得要噴水. (RMK00050) . TENSION LEVELLER:EL%≦0.2%,控制C-ROLL及L-ROLL來調整弓形度. (RMK00050) | 訂單:2507DFD002/002 CG2 <生產備註> 事項如下 . ★A.3.【烤漆出口】分切限重請盡量朝下限生產，並請注意有無鼓起現象 (RMK-E_CHIN) . ★A.2.1.若★鍍鋅出口★發現鼓起請回饋TED，並可繼續生產 (RMK-E_CHIN) . ★A.2.鍍鋅出口並特別注意有無鼓起超出放行標準 (RMK-E_CHIN) . ★A.1.烤漆最終分切限重:3～5 T。 (RMK-E_CHIN) . ★A.訂單寬度797 mm HR標準範圍807~827 mm，因掏庫存,故用庫存料代用 HR 寬度 835 mm代用。有超修鍍後捲取可能鼓起，請各線遵循以下 (RMK-E_CHIN) . SKP:下工輥RA:0.5-0.8,上工輥RA:0.5-0.8,EL:2.0±0.5%, (RMK00050) . 弓形度≦8MM/300MM 中波高≦2.5MM 邊波高≦3MM 急峻度≦0.6%. (RMK00050) . 刷輥須持續使用,並記得要噴水. (RMK00050) . TENSION LEVELLER:EL%≦0.2%,控制C-ROLL及L-ROLL來調整弓形度. (RMK00050) | 訂單:2507DFD002/002 CC1 <生產備註> 事項如下 . ★A.4. 此為超修鋼捲，請烤漆品檢加強注意邊緣鼓起之確認母鋼第一分切請計畫性暫留(當班送RCL外切10米確認板形)，原因為鼓起確認 (RMK-E_CHIN) . ★A.3.【烤漆出口】分切限重請盡量朝下限生產，並請注意有無鼓起現象 (RMK-E_CHIN) . ★A.2.1.若★鍍鋅出口★發現鼓起請回饋TED，並可繼續生產 (RMK-E_CHIN) . ★A.2.鍍鋅出口並特別注意有無鼓起超出放行標準 (RMK-E_CHIN) . ★A.1.烤漆最終分切限重:3～5 T。 (RMK-E_CHIN) . ★A.訂單寬度797 mm HR標準範圍807~827 mm，因掏庫存,故用庫存料代用 HR 寬度 835 mm代用。有超修鍍後捲取可能鼓起，請各線遵循以下 (RMK-E_CHIN) . 塗裝請使用無毒專用設備(回流管.PUMP........). (RMK00050) . 注意前處理相關設備,清潔與更換以防污染. (RMK00050) . 品檢剪切例行A4保留試片剩餘部份請暫留並貼標籤給LAB測試發泡. (RMK00050) . ★品檢注意！JIS&CNS 訂單必須每滿50噸一定要再做一次TEST (RMK00259) . 【品檢】水痕允許距板邊40mm內 (RMK00348) . 【品檢】每個母鋼最後分切的尾板需量測板形,NG送RCL切除(鍍鋅內圈捲軸效應產生的邊波) (RMK00348) . 【品檢】背面漆更換時須測試發泡試驗 *色碼(含正、背面)更換時需要測試RoHS (RMK00348) . 【品檢】A4保留試片裁切後請留下並貼標籤給LAB進行發泡測試 (RMK00348) . 因進位問題 BYF71 9u 手動計算 170.1基本檔設定170，批次檔電腦自動進位為175。于此聲明生產與相關檢測 塗佈量以170 為標準 (RMK00466) . 【抽氣量】白色系在CC1生產時,FINISH抽氣量請設定250,如生產中發生色差b值異常升高,請股長再加大抽氣量因應 (RMK00560) | 訂單:2507DFD002/002 CC2 <生產備註> 事項如下 . ★A.4. 此為超修鋼捲，請烤漆品檢加強注意邊緣鼓起之確認母鋼第一分切請計畫性暫留(當班送RCL外切10米確認板形)，原因為鼓起確認 (RMK-E_CHIN) . ★A.3.【烤漆出口】分切限重請盡量朝下限生產，並請注意有無鼓起現象 (RMK-E_CHIN) . ★A.2.1.若★鍍鋅出口★發現鼓起請回饋TED，並可繼續生產 (RMK-E_CHIN) . ★A.2.鍍鋅出口並特別注意有無鼓起超出放行標準 (RMK-E_CHIN) . ★A.1.烤漆最終分切限重:3～5 T。 (RMK-E_CHIN) . ★A.訂單寬度797 mm HR標準範圍807~827 mm，因掏庫存,故用庫存料代用 HR 寬度 835 mm代用。有超修鍍後捲取可能鼓起，請各線遵循以下 (RMK-E_CHIN) . 塗裝請使用無毒專用設備(回流管.PUMP........). (RMK00050) . 注意前處理相關設備,清潔與更換以防污染. (RMK00050) . 品檢剪切例行A4保留試片剩餘部份請暫留並貼標籤給LAB測試發泡. (RMK00050) . 20120627晨會決議 CC2生產 PPGI 時請使用表調 (RMK00191) . ★品檢注意！JIS&CNS 訂單必須每滿50噸一定要再做一次TEST (RMK00259) . 【品檢】水痕允許距板邊40mm內 (RMK00348) . 【品檢】每個母鋼最後分切的尾板需量測板形,NG送RCL切除(鍍鋅內圈捲軸效應產生的邊波) (RMK00348) . 【品檢】背面漆更換時須測試發泡試驗 *色碼(含正、背面)更換時需要測試RoHS (RMK00348) . 【品檢】A4保留試片裁切後請留下並貼標籤給LAB進行發泡測試 (RMK00348) . 因進位問題 BYF71 9u 手動計算 170.1基本檔設定170，批次檔電腦自動進位為175。于此聲明生產與相關檢測 塗佈量以170 為標準 (RMK00466) . 【抽氣量】白色系在CC1生產時,FINISH抽氣量請設定250,如生產中發生色差b值異常升高,請股長再加大抽氣量因應 (RMK00560) | 訂單:2507DFD002/002 RCL <生產備註> 事項如下 . ★A.3.【烤漆出口】分切限重請盡量朝下限生產，並請注意有無鼓起現象 (RMK-E_CHIN) . ★A.2.1.若★鍍鋅出口★發現鼓起請回饋TED，並可繼續生產 (RMK-E_CHIN) . ★A.2.鍍鋅出口並特別注意有無鼓起超出放行標準 (RMK-E_CHIN) . ★A.1.烤漆最終分切限重:3～5 T。 (RMK-E_CHIN) | 訂單:2507DFD002/002 CCPK 無 <生產備註> 事項 | 訂單:2507DFD002/002 CGQC <品檢備註> 事項如下 . ★A.3.【烤漆出口】分切限重請盡量朝下限生產，並請注意有無鼓起現象 (RMK-E_CHIN) . ★A.2.1.若★鍍鋅出口★發現鼓起請回饋TED，並可繼續生產 (RMK-E_CHIN) . ★A.2.鍍鋅出口並特別注意有無鼓起超出放行標準 (RMK-E_CHIN) . ★A.1.烤漆最終分切限重:3～5 T。 (RMK-E_CHIN) . 弓形度≦8MM/300MM 中波高≦2.5MM 邊波高≦3MM 急峻度≦0.6%. (RMK00050) | 訂單:2507DFD002/002 CCQC <品檢備註> 事項如下 . ★A.4. 此為超修鋼捲，請烤漆品檢加強注意邊緣鼓起之確認母鋼第一分切請計畫性暫留(當班送RCL外切10米確認板形)，原因為鼓起確認 (RMK-E_CHIN) . ★A.3.【烤漆出口】分切限重請盡量朝下限生產，並請注意有無鼓起現象 (RMK-E_CHIN) . ★A.2.1.若★鍍鋅出口★發現鼓起請回饋TED，並可繼續生產 (RMK-E_CHIN) . ★A.2.鍍鋅出口並特別注意有無鼓起超出放行標準 (RMK-E_CHIN) . ★A.1.烤漆最終分切限重:3～5 T。 (RMK-E_CHIN) . 品檢剪切例行A4保留試片剩餘部份請暫留並貼標籤給LAB測試發泡. (RMK00050) . ★品檢注意！JIS&CNS 訂單必須每滿50噸一定要再做一次TEST (RMK00259) . 【品檢】水痕允許距板邊40mm內 (RMK00348) . 【品檢】每個母鋼最後分切的尾板需量測板形,NG送RCL切除(鍍鋅內圈捲軸效應產生的邊波) (RMK00348) . 【品檢】背面漆更換時須測試發泡試驗 *色碼(含正、背面)更換時需要測試RoHS (RMK00348) . 【品檢】A4保留試片裁切後請留下並貼標籤給LAB進行發泡測試 (RMK00348) . 因進位問題 BYF71 9u 手動計算 170.1基本檔設定170，批次檔電腦自動進位為175。于此聲明生產與相關檢測 塗佈量以170 為標準 (RMK00466) | 訂單:2507DFD002/002 TOL 無 <生產備註> 事項 | ★A.訂單寬度797 mm HR標準範圍807~827 mm，因掏庫存,故用庫存料代用 HR 寬度 835 mm代用。有超修鍍後捲取可能鼓起，請各線遵循以下^^/CPL/CR1/CR2/CG1/CG2/CC1/CC2/ <<.E_CHIN 2025/06/20 09:08.>> ★A.1.烤漆最終分切限重:3～5 T。^^/CPL/CR1/CR2/CG1/CG2/CC1/CC2/CGQC/CCQC/RCL/^^ <<.E_CHIN 2025/06/20 09:08.>> ★A.2.鍍鋅出口並特別注意有無鼓起超出放行標準^^/CPL/CR1/CR2/CG1/CG2/CC1/CC2/CGQC/CCQC/RCL/^^ <<.E_CHIN 2025/06/20 09:09.>> ★A.2.1.若★鍍鋅出口★發現鼓起請回饋TED，並可繼續生產^^/CPL/CR1/CR2/CG1/CG2/CC1/CC2/CGQC/CCQC/RCL/^^ <<.E_CHIN 2025/06/20 09:09.>> ★A.3.【烤漆出口】分切限重請盡量朝下限生產，並請注意有無鼓起現象^^/CPL/CR1/CR2/CG1/CG2/CC1/CC2/CGQC/CCQC/RCL/^^ <<.E_CHIN 2025/06/20 09:09.>> ★A.4. 此為超修鋼捲，請烤漆品檢加強注意邊緣鼓起之確認母鋼第一分切請計畫性暫留(當班送RCL外切10米確認板形)，原因為鼓起確認^^/CC1/CC2/CCQC/^^ <<.E_CHIN 2025/06/20 09:10.>> | 訂單 2507DFD002/002 修改記錄如下: 20250619 13:33:51 (93025) 退火碼: >> S1, 用途碼: >> CIC001, 背面標示: >> S000, 訂單背面顏色(五碼): >> BYF71, 背面漆膜厚: >> NOM, 背面漆塗漆型式幾塗幾烤: >> 1, 鉻酸鹽: >> Z, 訂單厚度: >> 0.326, 訂單重: >> 15, 重量容許率(下限): >> 10, 重量容許率(上限): >> 10, 訂單寬度: >> 797, 鍍製方式: >> BC, 鋼捲內徑: >> 508, 鋼捲下限重: >> 3, 鋼捲上限重: >> 5, 壓花條件碼: >> -, 表面花紋: >> Z, GL鋅花要求下限: >> 0, GL鋅花要求上限: >> 0, 綠色識別碼: >> R2, 印刷輥號: >> -, 產品代碼: >> PPGI, 皮膜碼: >> -, 單位別: >> M, 油品種類: >> Z, 塗油量: >> Z, 包裝代碼: >> S3 , 保護膜碼: >> -, 客戶試片取樣型式: >> -, 調質碼: >> S, 套筒碼: >> E , 規格: >> CGCC-10, 製造標準: >> CNS, 表面處理劑種類: >> Z, 表面處理劑塗佈量: >> Z, 伸長率測試: >> N, 硬度測試碼: >> N, 抗拉強度測試: >> N, 降伏強度測試: >> N, 厚度變異: >> -2.4, 訂單正面顏色(五碼): >> AWF45, 正面漆膜厚: >> 25, 正面漆塗漆型式幾塗幾烤: >> 2, 修邊碼: >> Y, 重量碼: >> AW, 鋼捲捲向: >> O, 鍍層碼: >> Z08, | H:厚度偏薄
PPGI | 2507DFD002/003 |  | 1. 部分大陸料含B元素超過CNS規範管制，故請原料CNS規範之訂單不要配大陸料 (OFP00684)-{.不符.} | 1. 訂單若有厚度變異，冷軋厚度公差比照烤漆計算公式 , 但最小為 1/2 公差做設定 (OFP00254)-{.不符.} 2. "偏薄要求訂單" 鍍後厚度減 鍍後厚度下限需大於 0.02 MM,以免發生厚度不足狀況 (OFP00369)-{.不符.} 3. 部分大陸料含B元素超過CNS規範管制，故請原料CNS規範之訂單不要配大陸料 (OFP00684)-{.不符.} | 訂單:2507DFD002/003 CPL <生產備註> 事項如下 . ★A.3.【烤漆出口】分切限重請盡量朝下限生產，並請注意有無鼓起現象 (RMK-E_CHIN) . ★A.2.1.若★鍍鋅出口★發現鼓起請回饋TED，並可繼續生產 (RMK-E_CHIN) . ★A.2.鍍鋅出口並特別注意有無鼓起超出放行標準 (RMK-E_CHIN) . ★A.1.烤漆最終分切限重:3～5 T。 (RMK-E_CHIN) . ★A.訂單寬度797 mm HR標準範圍807~827 mm，因掏庫存,故用庫存料代用 HR 寬度 835 mm代用。有超修鍍後捲取可能鼓起，請各線遵循以下 (RMK-E_CHIN) . 除HGI/ HGL 訂單邊緣不噴油. 其餘皆側緣噴油 (RMK00285) | 訂單:2507DFD002/003 CR1 <生產備註> 事項如下 . ★A.3.【烤漆出口】分切限重請盡量朝下限生產，並請注意有無鼓起現象 (RMK-E_CHIN) . ★A.2.1.若★鍍鋅出口★發現鼓起請回饋TED，並可繼續生產 (RMK-E_CHIN) . ★A.2.鍍鋅出口並特別注意有無鼓起超出放行標準 (RMK-E_CHIN) . ★A.1.烤漆最終分切限重:3～5 T。 (RMK-E_CHIN) . ★A.訂單寬度797 mm HR標準範圍807~827 mm，因掏庫存,故用庫存料代用 HR 寬度 835 mm代用。有超修鍍後捲取可能鼓起，請各線遵循以下 (RMK-E_CHIN) . 每組工輥生產之第一顆鋼捲, 檢查振動輥痕或砂輪痕 (RMK00307) | 訂單:2507DFD002/003 CR2 <生產備註> 事項如下 . ★A.3.【烤漆出口】分切限重請盡量朝下限生產，並請注意有無鼓起現象 (RMK-E_CHIN) . ★A.2.1.若★鍍鋅出口★發現鼓起請回饋TED，並可繼續生產 (RMK-E_CHIN) . ★A.2.鍍鋅出口並特別注意有無鼓起超出放行標準 (RMK-E_CHIN) . ★A.1.烤漆最終分切限重:3～5 T。 (RMK-E_CHIN) . ★A.訂單寬度797 mm HR標準範圍807~827 mm，因掏庫存,故用庫存料代用 HR 寬度 835 mm代用。有超修鍍後捲取可能鼓起，請各線遵循以下 (RMK-E_CHIN) . 每組工輥生產之第一顆鋼捲, 檢查振動輥痕或砂輪痕 (RMK00307) | 訂單:2507DFD002/003 CG1 <生產備註> 事項如下 . ★A.3.【烤漆出口】分切限重請盡量朝下限生產，並請注意有無鼓起現象 (RMK-E_CHIN) . ★A.2.1.若★鍍鋅出口★發現鼓起請回饋TED，並可繼續生產 (RMK-E_CHIN) . ★A.2.鍍鋅出口並特別注意有無鼓起超出放行標準 (RMK-E_CHIN) . ★A.1.烤漆最終分切限重:3～5 T。 (RMK-E_CHIN) . ★A.訂單寬度797 mm HR標準範圍807~827 mm，因掏庫存,故用庫存料代用 HR 寬度 835 mm代用。有超修鍍後捲取可能鼓起，請各線遵循以下 (RMK-E_CHIN) . SKP:下工輥RA:0.5-0.8,上工輥RA:0.5-0.8,EL:2.0±0.5%, (RMK00050) . 弓形度≦8MM/300MM 中波高≦2.5MM 邊波高≦3MM 急峻度≦0.6%. (RMK00050) . 刷輥須持續使用,並記得要噴水. (RMK00050) . TENSION LEVELLER:EL%≦0.2%,控制C-ROLL及L-ROLL來調整弓形度. (RMK00050) | 訂單:2507DFD002/003 CG2 <生產備註> 事項如下 . ★A.3.【烤漆出口】分切限重請盡量朝下限生產，並請注意有無鼓起現象 (RMK-E_CHIN) . ★A.2.1.若★鍍鋅出口★發現鼓起請回饋TED，並可繼續生產 (RMK-E_CHIN) . ★A.2.鍍鋅出口並特別注意有無鼓起超出放行標準 (RMK-E_CHIN) . ★A.1.烤漆最終分切限重:3～5 T。 (RMK-E_CHIN) . ★A.訂單寬度797 mm HR標準範圍807~827 mm，因掏庫存,故用庫存料代用 HR 寬度 835 mm代用。有超修鍍後捲取可能鼓起，請各線遵循以下 (RMK-E_CHIN) . SKP:下工輥RA:0.5-0.8,上工輥RA:0.5-0.8,EL:2.0±0.5%, (RMK00050) . 弓形度≦8MM/300MM 中波高≦2.5MM 邊波高≦3MM 急峻度≦0.6%. (RMK00050) . 刷輥須持續使用,並記得要噴水. (RMK00050) . TENSION LEVELLER:EL%≦0.2%,控制C-ROLL及L-ROLL來調整弓形度. (RMK00050) | 訂單:2507DFD002/003 CC1 <生產備註> 事項如下 . ★A.4. 此為超修鋼捲，請烤漆品檢加強注意邊緣鼓起之確認母鋼第一分切請計畫性暫留(當班送RCL外切10米確認板形)，原因為鼓起確認 (RMK-E_CHIN) . ★A.3.【烤漆出口】分切限重請盡量朝下限生產，並請注意有無鼓起現象 (RMK-E_CHIN) . ★A.2.1.若★鍍鋅出口★發現鼓起請回饋TED，並可繼續生產 (RMK-E_CHIN) . ★A.2.鍍鋅出口並特別注意有無鼓起超出放行標準 (RMK-E_CHIN) . ★A.1.烤漆最終分切限重:3～5 T。 (RMK-E_CHIN) . ★A.訂單寬度797 mm HR標準範圍807~827 mm，因掏庫存,故用庫存料代用 HR 寬度 835 mm代用。有超修鍍後捲取可能鼓起，請各線遵循以下 (RMK-E_CHIN) . 塗裝請使用無毒專用設備(回流管.PUMP........). (RMK00050) . 注意前處理相關設備,清潔與更換以防污染. (RMK00050) . 品檢剪切例行A4保留試片剩餘部份請暫留並貼標籤給LAB測試發泡. (RMK00050) . ★品檢注意！JIS&CNS 訂單必須每滿50噸一定要再做一次TEST (RMK00259) . ★注意！AYF632,ABF522,ABF532 自2015/05/13起,為改善色差原液黏度降至80秒。 (RMK00321) . 塗裝室調整黏度時請注意原液黏度80" (RMK00321) . 【品檢】水痕允許距板邊40mm內 (RMK00348) . 【品檢】每個母鋼最後分切的尾板需量測板形,NG送RCL切除(鍍鋅內圈捲軸效應產生的邊波) (RMK00348) . 【品檢】背面漆更換時須測試發泡試驗 *色碼(含正、背面)更換時需要測試RoHS (RMK00348) . 【品檢】A4保留試片裁切後請留下並貼標籤給LAB進行發泡測試 (RMK00348) . 因進位問題 BYF71 9u 手動計算 170.1基本檔設定170，批次檔電腦自動進位為175。于此聲明生產與相關檢測 塗佈量以170 為標準 (RMK00466) | 訂單:2507DFD002/003 CC2 <生產備註> 事項如下 . ★A.4. 此為超修鋼捲，請烤漆品檢加強注意邊緣鼓起之確認母鋼第一分切請計畫性暫留(當班送RCL外切10米確認板形)，原因為鼓起確認 (RMK-E_CHIN) . ★A.3.【烤漆出口】分切限重請盡量朝下限生產，並請注意有無鼓起現象 (RMK-E_CHIN) . ★A.2.1.若★鍍鋅出口★發現鼓起請回饋TED，並可繼續生產 (RMK-E_CHIN) . ★A.2.鍍鋅出口並特別注意有無鼓起超出放行標準 (RMK-E_CHIN) . ★A.1.烤漆最終分切限重:3～5 T。 (RMK-E_CHIN) . ★A.訂單寬度797 mm HR標準範圍807~827 mm，因掏庫存,故用庫存料代用 HR 寬度 835 mm代用。有超修鍍後捲取可能鼓起，請各線遵循以下 (RMK-E_CHIN) . 塗裝請使用無毒專用設備(回流管.PUMP........). (RMK00050) . 注意前處理相關設備,清潔與更換以防污染. (RMK00050) . 品檢剪切例行A4保留試片剩餘部份請暫留並貼標籤給LAB測試發泡. (RMK00050) . 20120627晨會決議 CC2生產 PPGI 時請使用表調 (RMK00191) . ★品檢注意！JIS&CNS 訂單必須每滿50噸一定要再做一次TEST (RMK00259) . ★注意！AYF632,ABF522,ABF532 自2015/05/13起,為改善色差原液黏度降至80秒。 (RMK00321) . 塗裝室調整黏度時請注意原液黏度80" (RMK00321) . 【品檢】水痕允許距板邊40mm內 (RMK00348) . 【品檢】每個母鋼最後分切的尾板需量測板形,NG送RCL切除(鍍鋅內圈捲軸效應產生的邊波) (RMK00348) . 【品檢】背面漆更換時須測試發泡試驗 *色碼(含正、背面)更換時需要測試RoHS (RMK00348) . 【品檢】A4保留試片裁切後請留下並貼標籤給LAB進行發泡測試 (RMK00348) . 因進位問題 BYF71 9u 手動計算 170.1基本檔設定170，批次檔電腦自動進位為175。于此聲明生產與相關檢測 塗佈量以170 為標準 (RMK00466) | 訂單:2507DFD002/003 RCL <生產備註> 事項如下 . ★A.3.【烤漆出口】分切限重請盡量朝下限生產，並請注意有無鼓起現象 (RMK-E_CHIN) . ★A.2.1.若★鍍鋅出口★發現鼓起請回饋TED，並可繼續生產 (RMK-E_CHIN) . ★A.2.鍍鋅出口並特別注意有無鼓起超出放行標準 (RMK-E_CHIN) . ★A.1.烤漆最終分切限重:3～5 T。 (RMK-E_CHIN) | 訂單:2507DFD002/003 CCPK 無 <生產備註> 事項 | 訂單:2507DFD002/003 CGQC <品檢備註> 事項如下 . ★A.3.【烤漆出口】分切限重請盡量朝下限生產，並請注意有無鼓起現象 (RMK-E_CHIN) . ★A.2.1.若★鍍鋅出口★發現鼓起請回饋TED，並可繼續生產 (RMK-E_CHIN) . ★A.2.鍍鋅出口並特別注意有無鼓起超出放行標準 (RMK-E_CHIN) . ★A.1.烤漆最終分切限重:3～5 T。 (RMK-E_CHIN) . 弓形度≦8MM/300MM 中波高≦2.5MM 邊波高≦3MM 急峻度≦0.6%. (RMK00050) | 訂單:2507DFD002/003 CCQC <品檢備註> 事項如下 . ★A.4. 此為超修鋼捲，請烤漆品檢加強注意邊緣鼓起之確認母鋼第一分切請計畫性暫留(當班送RCL外切10米確認板形)，原因為鼓起確認 (RMK-E_CHIN) . ★A.3.【烤漆出口】分切限重請盡量朝下限生產，並請注意有無鼓起現象 (RMK-E_CHIN) . ★A.2.1.若★鍍鋅出口★發現鼓起請回饋TED，並可繼續生產 (RMK-E_CHIN) . ★A.2.鍍鋅出口並特別注意有無鼓起超出放行標準 (RMK-E_CHIN) . ★A.1.烤漆最終分切限重:3～5 T。 (RMK-E_CHIN) . 品檢剪切例行A4保留試片剩餘部份請暫留並貼標籤給LAB測試發泡. (RMK00050) . ★品檢注意！JIS&CNS 訂單必須每滿50噸一定要再做一次TEST (RMK00259) . 【品檢】水痕允許距板邊40mm內 (RMK00348) . 【品檢】每個母鋼最後分切的尾板需量測板形,NG送RCL切除(鍍鋅內圈捲軸效應產生的邊波) (RMK00348) . 【品檢】背面漆更換時須測試發泡試驗 *色碼(含正、背面)更換時需要測試RoHS (RMK00348) . 【品檢】A4保留試片裁切後請留下並貼標籤給LAB進行發泡測試 (RMK00348) . 因進位問題 BYF71 9u 手動計算 170.1基本檔設定170，批次檔電腦自動進位為175。于此聲明生產與相關檢測 塗佈量以170 為標準 (RMK00466) | 訂單:2507DFD002/003 TOL 無 <生產備註> 事項 | ★A.訂單寬度797 mm HR標準範圍807~827 mm，因掏庫存,故用庫存料代用 HR 寬度 835 mm代用。有超修鍍後捲取可能鼓起，請各線遵循以下^^/CPL/CR1/CR2/CG1/CG2/CC1/CC2/ <<.E_CHIN 2025/06/20 09:11.>> ★A.1.烤漆最終分切限重:3～5 T。^^/CPL/CR1/CR2/CG1/CG2/CC1/CC2/CGQC/CCQC/RCL/^^ <<.E_CHIN 2025/06/20 09:11.>> ★A.2.鍍鋅出口並特別注意有無鼓起超出放行標準^^/CPL/CR1/CR2/CG1/CG2/CC1/CC2/CGQC/CCQC/RCL/^^ <<.E_CHIN 2025/06/20 09:12.>> ★A.2.1.若★鍍鋅出口★發現鼓起請回饋TED，並可繼續生產^^/CPL/CR1/CR2/CG1/CG2/CC1/CC2/CGQC/CCQC/RCL/^^ <<.E_CHIN 2025/06/20 09:24.>> ★A.3.【烤漆出口】分切限重請盡量朝下限生產，並請注意有無鼓起現象^^/CPL/CR1/CR2/CG1/CG2/CC1/CC2/CGQC/CCQC/RCL/^^ <<.E_CHIN 2025/06/20 09:29.>> ★A.4. 此為超修鋼捲，請烤漆品檢加強注意邊緣鼓起之確認母鋼第一分切請計畫性暫留(當班送RCL外切10米確認板形)，原因為鼓起確認^^/CC1/CC2/CCQC/^^ <<.E_CHIN 2025/06/20 09:29.>> | 訂單 2507DFD002/003 修改記錄如下: 20250619 13:49:32 (93025) 退火碼: >> S1, 用途碼: >> CIC001, 背面標示: >> S000, 訂單背面顏色(五碼): >> BYF71, 背面漆膜厚: >> NOM, 背面漆塗漆型式幾塗幾烤: >> 1, 鉻酸鹽: >> Z, 訂單厚度: >> 0.326, 訂單重: >> 15, 重量容許率(下限): >> 10, 重量容許率(上限): >> 10, 訂單寬度: >> 797, 鍍製方式: >> BC, 鋼捲內徑: >> 508, 鋼捲下限重: >> 3, 鋼捲上限重: >> 5, 壓花條件碼: >> -, 表面花紋: >> Z, GL鋅花要求下限: >> 0, GL鋅花要求上限: >> 0, 綠色識別碼: >> R2, 印刷輥號: >> -, 產品代碼: >> PPGI, 皮膜碼: >> -, 單位別: >> M, 油品種類: >> Z, 塗油量: >> Z, 包裝代碼: >> S3 , 保護膜碼: >> -, 客戶試片取樣型式: >> -, 調質碼: >> S, 套筒碼: >> E , 規格: >> CGCC-10, 製造標準: >> CNS, 表面處理劑種類: >> Z, 表面處理劑塗佈量: >> Z, 伸長率測試: >> N, 硬度測試碼: >> N, 抗拉強度測試: >> N, 降伏強度測試: >> N, 厚度變異: >> -2.4, 訂單正面顏色(五碼): >> AYF63, 正面漆膜厚: >> 25, 正面漆塗漆型式幾塗幾烤: >> 2, 修邊碼: >> Y, 重量碼: >> AW, 鋼捲捲向: >> O, 鍍層碼: >> Z08, | H:厚度偏薄
PPGI | 2507DFD002/004 |  | 1. 部分大陸料含B元素超過CNS規範管制，故請原料CNS規範之訂單不要配大陸料 (OFP00684)-{.不符.} | 1. 訂單若有厚度變異，冷軋厚度公差比照烤漆計算公式 , 但最小為 1/2 公差做設定 (OFP00254)-{.不符.} 2. "偏薄要求訂單" 鍍後厚度減 鍍後厚度下限需大於 0.02 MM,以免發生厚度不足狀況 (OFP00369)-{.不符.} 3. 部分大陸料含B元素超過CNS規範管制，故請原料CNS規範之訂單不要配大陸料 (OFP00684)-{.不符.} | 訂單:2507DFD002/004 CPL <生產備註> 事項如下 . ★A.3.【烤漆出口】分切限重請盡量朝下限生產，並請注意有無鼓起現象 (RMK-E_CHIN) . ★A.2.1.若★鍍鋅出口★發現鼓起請回饋TED，並可繼續生產 (RMK-E_CHIN) . ★A.2.鍍鋅出口並特別注意有無鼓起超出放行標準 (RMK-E_CHIN) . ★A.1.烤漆最終分切限重:3～5 T。 (RMK-E_CHIN) . ★A.訂單寬度797 mm HR標準範圍807~827 mm，因掏庫存,故用庫存料代用 HR 寬度 835 mm代用。有超修鍍後捲取可能鼓起，請各線遵循以下 (RMK-E_CHIN) . 除HGI/ HGL 訂單邊緣不噴油. 其餘皆側緣噴油 (RMK00285) | 訂單:2507DFD002/004 CR1 <生產備註> 事項如下 . ★A.3.【烤漆出口】分切限重請盡量朝下限生產，並請注意有無鼓起現象 (RMK-E_CHIN) . ★A.2.1.若★鍍鋅出口★發現鼓起請回饋TED，並可繼續生產 (RMK-E_CHIN) . ★A.2.鍍鋅出口並特別注意有無鼓起超出放行標準 (RMK-E_CHIN) . ★A.1.烤漆最終分切限重:3～5 T。 (RMK-E_CHIN) . ★A.訂單寬度797 mm HR標準範圍807~827 mm，因掏庫存,故用庫存料代用 HR 寬度 835 mm代用。有超修鍍後捲取可能鼓起，請各線遵循以下 (RMK-E_CHIN) . 每組工輥生產之第一顆鋼捲, 檢查振動輥痕或砂輪痕 (RMK00307) | 訂單:2507DFD002/004 CR2 <生產備註> 事項如下 . ★A.3.【烤漆出口】分切限重請盡量朝下限生產，並請注意有無鼓起現象 (RMK-E_CHIN) . ★A.2.1.若★鍍鋅出口★發現鼓起請回饋TED，並可繼續生產 (RMK-E_CHIN) . ★A.2.鍍鋅出口並特別注意有無鼓起超出放行標準 (RMK-E_CHIN) . ★A.1.烤漆最終分切限重:3～5 T。 (RMK-E_CHIN) . ★A.訂單寬度797 mm HR標準範圍807~827 mm，因掏庫存,故用庫存料代用 HR 寬度 835 mm代用。有超修鍍後捲取可能鼓起，請各線遵循以下 (RMK-E_CHIN) . 每組工輥生產之第一顆鋼捲, 檢查振動輥痕或砂輪痕 (RMK00307) | 訂單:2507DFD002/004 CG1 <生產備註> 事項如下 . ★A.3.【烤漆出口】分切限重請盡量朝下限生產，並請注意有無鼓起現象 (RMK-E_CHIN) . ★A.2.1.若★鍍鋅出口★發現鼓起請回饋TED，並可繼續生產 (RMK-E_CHIN) . ★A.2.鍍鋅出口並特別注意有無鼓起超出放行標準 (RMK-E_CHIN) . ★A.1.烤漆最終分切限重:3～5 T。 (RMK-E_CHIN) . ★A.訂單寬度797 mm HR標準範圍807~827 mm，因掏庫存,故用庫存料代用 HR 寬度 835 mm代用。有超修鍍後捲取可能鼓起，請各線遵循以下 (RMK-E_CHIN) . SKP:下工輥RA:0.5-0.8,上工輥RA:0.5-0.8,EL:2.0±0.5%, (RMK00050) . 弓形度≦8MM/300MM 中波高≦2.5MM 邊波高≦3MM 急峻度≦0.6%. (RMK00050) . 刷輥須持續使用,並記得要噴水. (RMK00050) . TENSION LEVELLER:EL%≦0.2%,控制C-ROLL及L-ROLL來調整弓形度. (RMK00050) | 訂單:2507DFD002/004 CG2 <生產備註> 事項如下 . ★A.3.【烤漆出口】分切限重請盡量朝下限生產，並請注意有無鼓起現象 (RMK-E_CHIN) . ★A.2.1.若★鍍鋅出口★發現鼓起請回饋TED，並可繼續生產 (RMK-E_CHIN) . ★A.2.鍍鋅出口並特別注意有無鼓起超出放行標準 (RMK-E_CHIN) . ★A.1.烤漆最終分切限重:3～5 T。 (RMK-E_CHIN) . ★A.訂單寬度797 mm HR標準範圍807~827 mm，因掏庫存,故用庫存料代用 HR 寬度 835 mm代用。有超修鍍後捲取可能鼓起，請各線遵循以下 (RMK-E_CHIN) . SKP:下工輥RA:0.5-0.8,上工輥RA:0.5-0.8,EL:2.0±0.5%, (RMK00050) . 弓形度≦8MM/300MM 中波高≦2.5MM 邊波高≦3MM 急峻度≦0.6%. (RMK00050) . 刷輥須持續使用,並記得要噴水. (RMK00050) . TENSION LEVELLER:EL%≦0.2%,控制C-ROLL及L-ROLL來調整弓形度. (RMK00050) | 訂單:2507DFD002/004 CC1 <生產備註> 事項如下 . ★A.4. 此為超修鋼捲，請烤漆品檢加強注意邊緣鼓起之確認母鋼第一分切請計畫性暫留(當班送RCL外切10米確認板形)，原因為鼓起確認 (RMK-E_CHIN) . ★A.3.【烤漆出口】分切限重請盡量朝下限生產，並請注意有無鼓起現象 (RMK-E_CHIN) . ★A.2.1.若★鍍鋅出口★發現鼓起請回饋TED，並可繼續生產 (RMK-E_CHIN) . ★A.2.鍍鋅出口並特別注意有無鼓起超出放行標準 (RMK-E_CHIN) . ★A.1.烤漆最終分切限重:3～5 T。 (RMK-E_CHIN) . ★A.訂單寬度797 mm HR標準範圍807~827 mm，因掏庫存,故用庫存料代用 HR 寬度 835 mm代用。有超修鍍後捲取可能鼓起，請各線遵循以下 (RMK-E_CHIN) . 塗裝請使用無毒專用設備(回流管.PUMP........). (RMK00050) . 注意前處理相關設備,清潔與更換以防污染. (RMK00050) . 品檢剪切例行A4保留試片剩餘部份請暫留並貼標籤給LAB測試發泡. (RMK00050) . ★品檢注意！JIS&CNS 訂單必須每滿50噸一定要再做一次TEST (RMK00259) . 【品檢】水痕允許距板邊40mm內 (RMK00348) . 【品檢】每個母鋼最後分切的尾板需量測板形,NG送RCL切除(鍍鋅內圈捲軸效應產生的邊波) (RMK00348) . 【品檢】背面漆更換時須測試發泡試驗 *色碼(含正、背面)更換時需要測試RoHS (RMK00348) . 【品檢】A4保留試片裁切後請留下並貼標籤給LAB進行發泡測試 (RMK00348) . 因進位問題 BYF71 9u 手動計算 170.1基本檔設定170，批次檔電腦自動進位為175。于此聲明生產與相關檢測 塗佈量以170 為標準 (RMK00466) | 訂單:2507DFD002/004 CC2 <生產備註> 事項如下 . ★A.4. 此為超修鋼捲，請烤漆品檢加強注意邊緣鼓起之確認母鋼第一分切請計畫性暫留(當班送RCL外切10米確認板形)，原因為鼓起確認 (RMK-E_CHIN) . ★A.3.【烤漆出口】分切限重請盡量朝下限生產，並請注意有無鼓起現象 (RMK-E_CHIN) . ★A.2.1.若★鍍鋅出口★發現鼓起請回饋TED，並可繼續生產 (RMK-E_CHIN) . ★A.2.鍍鋅出口並特別注意有無鼓起超出放行標準 (RMK-E_CHIN) . ★A.1.烤漆最終分切限重:3～5 T。 (RMK-E_CHIN) . ★A.訂單寬度797 mm HR標準範圍807~827 mm，因掏庫存,故用庫存料代用 HR 寬度 835 mm代用。有超修鍍後捲取可能鼓起，請各線遵循以下 (RMK-E_CHIN) . 塗裝請使用無毒專用設備(回流管.PUMP........). (RMK00050) . 注意前處理相關設備,清潔與更換以防污染. (RMK00050) . 品檢剪切例行A4保留試片剩餘部份請暫留並貼標籤給LAB測試發泡. (RMK00050) . 20120627晨會決議 CC2生產 PPGI 時請使用表調 (RMK00191) . ★品檢注意！JIS&CNS 訂單必須每滿50噸一定要再做一次TEST (RMK00259) . 【品檢】水痕允許距板邊40mm內 (RMK00348) . 【品檢】每個母鋼最後分切的尾板需量測板形,NG送RCL切除(鍍鋅內圈捲軸效應產生的邊波) (RMK00348) . 【品檢】背面漆更換時須測試發泡試驗 *色碼(含正、背面)更換時需要測試RoHS (RMK00348) . 【品檢】A4保留試片裁切後請留下並貼標籤給LAB進行發泡測試 (RMK00348) . 因進位問題 BYF71 9u 手動計算 170.1基本檔設定170，批次檔電腦自動進位為175。于此聲明生產與相關檢測 塗佈量以170 為標準 (RMK00466) | 訂單:2507DFD002/004 RCL <生產備註> 事項如下 . ★A.3.【烤漆出口】分切限重請盡量朝下限生產，並請注意有無鼓起現象 (RMK-E_CHIN) . ★A.2.1.若★鍍鋅出口★發現鼓起請回饋TED，並可繼續生產 (RMK-E_CHIN) . ★A.2.鍍鋅出口並特別注意有無鼓起超出放行標準 (RMK-E_CHIN) . ★A.1.烤漆最終分切限重:3～5 T。 (RMK-E_CHIN) | 訂單:2507DFD002/004 CCPK 無 <生產備註> 事項 | 訂單:2507DFD002/004 CGQC <品檢備註> 事項如下 . ★A.3.【烤漆出口】分切限重請盡量朝下限生產，並請注意有無鼓起現象 (RMK-E_CHIN) . ★A.2.1.若★鍍鋅出口★發現鼓起請回饋TED，並可繼續生產 (RMK-E_CHIN) . ★A.2.鍍鋅出口並特別注意有無鼓起超出放行標準 (RMK-E_CHIN) . ★A.1.烤漆最終分切限重:3～5 T。 (RMK-E_CHIN) . 弓形度≦8MM/300MM 中波高≦2.5MM 邊波高≦3MM 急峻度≦0.6%. (RMK00050) | 訂單:2507DFD002/004 CCQC <品檢備註> 事項如下 . ★A.4. 此為超修鋼捲，請烤漆品檢加強注意邊緣鼓起之確認母鋼第一分切請計畫性暫留(當班送RCL外切10米確認板形)，原因為鼓起確認 (RMK-E_CHIN) . ★A.3.【烤漆出口】分切限重請盡量朝下限生產，並請注意有無鼓起現象 (RMK-E_CHIN) . ★A.2.1.若★鍍鋅出口★發現鼓起請回饋TED，並可繼續生產 (RMK-E_CHIN) . ★A.2.鍍鋅出口並特別注意有無鼓起超出放行標準 (RMK-E_CHIN) . ★A.1.烤漆最終分切限重:3～5 T。 (RMK-E_CHIN) . 品檢剪切例行A4保留試片剩餘部份請暫留並貼標籤給LAB測試發泡. (RMK00050) . ★品檢注意！JIS&CNS 訂單必須每滿50噸一定要再做一次TEST (RMK00259) . 【品檢】水痕允許距板邊40mm內 (RMK00348) . 【品檢】每個母鋼最後分切的尾板需量測板形,NG送RCL切除(鍍鋅內圈捲軸效應產生的邊波) (RMK00348) . 【品檢】背面漆更換時須測試發泡試驗 *色碼(含正、背面)更換時需要測試RoHS (RMK00348) . 【品檢】A4保留試片裁切後請留下並貼標籤給LAB進行發泡測試 (RMK00348) . 因進位問題 BYF71 9u 手動計算 170.1基本檔設定170，批次檔電腦自動進位為175。于此聲明生產與相關檢測 塗佈量以170 為標準 (RMK00466) | 訂單:2507DFD002/004 TOL 無 <生產備註> 事項 | ★A.訂單寬度797 mm HR標準範圍807~827 mm，因掏庫存,故用庫存料代用 HR 寬度 835 mm代用。有超修鍍後捲取可能鼓起，請各線遵循以下^^/CPL/CR1/CR2/CG1/CG2/CC1/CC2/ <<.E_CHIN 2025/06/20 09:11.>> ★A.1.烤漆最終分切限重:3～5 T。^^/CPL/CR1/CR2/CG1/CG2/CC1/CC2/CGQC/CCQC/RCL/^^ <<.E_CHIN 2025/06/20 09:11.>> ★A.2.鍍鋅出口並特別注意有無鼓起超出放行標準^^/CPL/CR1/CR2/CG1/CG2/CC1/CC2/CGQC/CCQC/RCL/^^ <<.E_CHIN 2025/06/20 09:12.>> ★A.2.1.若★鍍鋅出口★發現鼓起請回饋TED，並可繼續生產^^/CPL/CR1/CR2/CG1/CG2/CC1/CC2/CGQC/CCQC/RCL/^^/CC1/CC2/ <<.E_CHIN 2025/06/20 09:24.>> ★A.3.【烤漆出口】分切限重請盡量朝下限生產，並請注意有無鼓起現象^^/CPL/CR1/CR2/CG1/CG2/CC1/CC2/CGQC/CCQC/RCL/^^ <<.E_CHIN 2025/06/20 09:29.>> ★A.4. 此為超修鋼捲，請烤漆品檢加強注意邊緣鼓起之確認母鋼第一分切請計畫性暫留(當班送RCL外切10米確認板形)，原因為鼓起確認^^/CC1/CC2/CCQC/^^ <<.E_CHIN 2025/06/20 09:29.>> | 訂單 2507DFD002/004 修改記錄如下: 20250619 13:49:59 (93025) 退火碼: >> S1, 用途碼: >> CIC001, 背面標示: >> S000, 訂單背面顏色(五碼): >> BYF71, 背面漆膜厚: >> NOM, 背面漆塗漆型式幾塗幾烤: >> 1, 鉻酸鹽: >> Z, 訂單厚度: >> 0.326, 訂單重: >> 30, 重量容許率(下限): >> 10, 重量容許率(上限): >> 10, 訂單寬度: >> 797, 鍍製方式: >> BC, 鋼捲內徑: >> 508, 鋼捲下限重: >> 3, 鋼捲上限重: >> 5, 壓花條件碼: >> -, 表面花紋: >> Z, GL鋅花要求下限: >> 0, GL鋅花要求上限: >> 0, 綠色識別碼: >> R2, 印刷輥號: >> -, 產品代碼: >> PPGI, 皮膜碼: >> -, 單位別: >> M, 油品種類: >> Z, 塗油量: >> Z, 包裝代碼: >> S3 , 保護膜碼: >> -, 客戶試片取樣型式: >> -, 調質碼: >> S, 套筒碼: >> E , 規格: >> CGCC-10, 製造標準: >> CNS, 表面處理劑種類: >> Z, 表面處理劑塗佈量: >> Z, 伸長率測試: >> N, 硬度測試碼: >> N, 抗拉強度測試: >> N, 降伏強度測試: >> N, 厚度變異: >> -2.4, 訂單正面顏色(五碼): >> AYF53, 正面漆膜厚: >> 25, 正面漆塗漆型式幾塗幾烤: >> 2, 修邊碼: >> Y, 重量碼: >> AW, 鋼捲捲向: >> O, 鍍層碼: >> Z08, | H:厚度偏薄
PPGI | 2507DFD003/001 |  | 1. 部分大陸料含B元素超過CNS規範管制，故請原料CNS規範之訂單不要配大陸料 (OFP00684)-{.不符.} | 1. 訂單若有厚度變異，冷軋厚度公差比照烤漆計算公式 , 但最小為 1/2 公差做設定 (OFP00254)-{.不符.} 2. "偏薄要求訂單" 鍍後厚度減 鍍後厚度下限需大於 0.02 MM,以免發生厚度不足狀況 (OFP00369)-{.不符.} 3. 部分大陸料含B元素超過CNS規範管制，故請原料CNS規範之訂單不要配大陸料 (OFP00684)-{.不符.} | 訂單:2507DFD003/001 CPL <生產備註> 事項如下 . 除HGI/ HGL 訂單邊緣不噴油. 其餘皆側緣噴油 (RMK00285) | 訂單:2507DFD003/001 CR1 <生產備註> 事項如下 . 每組工輥生產之第一顆鋼捲, 檢查振動輥痕或砂輪痕 (RMK00307) | 訂單:2507DFD003/001 CR2 <生產備註> 事項如下 . 每組工輥生產之第一顆鋼捲, 檢查振動輥痕或砂輪痕 (RMK00307) | 訂單:2507DFD003/001 CG1 <生產備註> 事項如下 . SKP:下工輥RA:0.5-0.8,上工輥RA:0.5-0.8,EL:2.0±0.5%, (RMK00050) . 弓形度≦8MM/300MM 中波高≦2.5MM 邊波高≦3MM 急峻度≦0.6%. (RMK00050) . 刷輥須持續使用,並記得要噴水. (RMK00050) . TENSION LEVELLER:EL%≦0.2%,控制C-ROLL及L-ROLL來調整弓形度. (RMK00050) | 訂單:2507DFD003/001 CG2 <生產備註> 事項如下 . SKP:下工輥RA:0.5-0.8,上工輥RA:0.5-0.8,EL:2.0±0.5%, (RMK00050) . 弓形度≦8MM/300MM 中波高≦2.5MM 邊波高≦3MM 急峻度≦0.6%. (RMK00050) . 刷輥須持續使用,並記得要噴水. (RMK00050) . TENSION LEVELLER:EL%≦0.2%,控制C-ROLL及L-ROLL來調整弓形度. (RMK00050) | 訂單:2507DFD003/001 CC1 <生產備註> 事項如下 . 塗裝請使用無毒專用設備(回流管.PUMP........). (RMK00050) . 注意前處理相關設備,清潔與更換以防污染. (RMK00050) . 品檢剪切例行A4保留試片剩餘部份請暫留並貼標籤給LAB測試發泡. (RMK00050) . ★品檢注意！JIS&CNS 訂單必須每滿50噸一定要再做一次TEST (RMK00259) . ★注意！AYF632,ABF522,ABF532 自2015/05/13起,為改善色差原液黏度降至80秒。 (RMK00321) . 塗裝室調整黏度時請注意原液黏度80" (RMK00321) . 【品檢】水痕允許距板邊40mm內 (RMK00348) . 【品檢】每個母鋼最後分切的尾板需量測板形,NG送RCL切除(鍍鋅內圈捲軸效應產生的邊波) (RMK00348) . 【品檢】背面漆更換時須測試發泡試驗 *色碼(含正、背面)更換時需要測試RoHS (RMK00348) . 【品檢】A4保留試片裁切後請留下並貼標籤給LAB進行發泡測試 (RMK00348) . 因進位問題 BYF71 9u 手動計算 170.1基本檔設定170，批次檔電腦自動進位為175。于此聲明生產與相關檢測 塗佈量以170 為標準 (RMK00466) | 訂單:2507DFD003/001 CC2 <生產備註> 事項如下 . 塗裝請使用無毒專用設備(回流管.PUMP........). (RMK00050) . 注意前處理相關設備,清潔與更換以防污染. (RMK00050) . 品檢剪切例行A4保留試片剩餘部份請暫留並貼標籤給LAB測試發泡. (RMK00050) . 20120627晨會決議 CC2生產 PPGI 時請使用表調 (RMK00191) . ★品檢注意！JIS&CNS 訂單必須每滿50噸一定要再做一次TEST (RMK00259) . ★注意！AYF632,ABF522,ABF532 自2015/05/13起,為改善色差原液黏度降至80秒。 (RMK00321) . 塗裝室調整黏度時請注意原液黏度80" (RMK00321) . 【品檢】水痕允許距板邊40mm內 (RMK00348) . 【品檢】每個母鋼最後分切的尾板需量測板形,NG送RCL切除(鍍鋅內圈捲軸效應產生的邊波) (RMK00348) . 【品檢】背面漆更換時須測試發泡試驗 *色碼(含正、背面)更換時需要測試RoHS (RMK00348) . 【品檢】A4保留試片裁切後請留下並貼標籤給LAB進行發泡測試 (RMK00348) . 因進位問題 BYF71 9u 手動計算 170.1基本檔設定170，批次檔電腦自動進位為175。于此聲明生產與相關檢測 塗佈量以170 為標準 (RMK00466) | 訂單:2507DFD003/001 RCL 無 <生產備註> 事項 | 訂單:2507DFD003/001 CCPK 無 <生產備註> 事項 | 訂單:2507DFD003/001 CGQC <品檢備註> 事項如下 . 弓形度≦8MM/300MM 中波高≦2.5MM 邊波高≦3MM 急峻度≦0.6%. (RMK00050) | 訂單:2507DFD003/001 CCQC <品檢備註> 事項如下 . 品檢剪切例行A4保留試片剩餘部份請暫留並貼標籤給LAB測試發泡. (RMK00050) . ★品檢注意！JIS&CNS 訂單必須每滿50噸一定要再做一次TEST (RMK00259) . 【品檢】水痕允許距板邊40mm內 (RMK00348) . 【品檢】每個母鋼最後分切的尾板需量測板形,NG送RCL切除(鍍鋅內圈捲軸效應產生的邊波) (RMK00348) . 【品檢】背面漆更換時須測試發泡試驗 *色碼(含正、背面)更換時需要測試RoHS (RMK00348) . 【品檢】A4保留試片裁切後請留下並貼標籤給LAB進行發泡測試 (RMK00348) . 因進位問題 BYF71 9u 手動計算 170.1基本檔設定170，批次檔電腦自動進位為175。于此聲明生產與相關檢測 塗佈量以170 為標準 (RMK00466) | 訂單:2507DFD003/001 TOL 無 <生產備註> 事項 |  | 訂單 2507DFD003/001 修改記錄如下: 20250619 14:01:49 (93025) 退火碼: >> S1, 用途碼: >> CIC001, 背面標示: >> S000, 訂單背面顏色(五碼): >> BYF71, 背面漆膜厚: >> NOM, 背面漆塗漆型式幾塗幾烤: >> 1, 鉻酸鹽: >> Z, 訂單厚度: >> 0.326, 訂單重: >> 15, 重量容許率(下限): >> 10, 重量容許率(上限): >> 10, 訂單寬度: >> 715, 鍍製方式: >> BC, 鋼捲內徑: >> 508, 鋼捲下限重: >> 3, 鋼捲上限重: >> 5, 壓花條件碼: >> -, 表面花紋: >> Z, GL鋅花要求下限: >> 0, GL鋅花要求上限: >> 0, 綠色識別碼: >> R1, 印刷輥號: >> -, 產品代碼: >> PPGI, 皮膜碼: >> -, 單位別: >> M, 油品種類: >> Z, 塗油量: >> Z, 包裝代碼: >> D7 , 保護膜碼: >> -, 客戶試片取樣型式: >> -, 調質碼: >> S, 套筒碼: >> E , 規格: >> CGCC-10, 製造標準: >> CNS, 表面處理劑種類: >> Z, 表面處理劑塗佈量: >> Z, 伸長率測試: >> N, 硬度測試碼: >> N, 抗拉強度測試: >> N, 降伏強度測試: >> N, 厚度變異: >> -2.4, 訂單正面顏色(五碼): >> AYF63, 正面漆膜厚: >> 25, 正面漆塗漆型式幾塗幾烤: >> 2, 修邊碼: >> Y, 重量碼: >> AW, 鋼捲捲向: >> O, 鍍層碼: >> Z08, 20250619 14:42:47 (93025) 包裝代碼: D7 >> S3 , | H:厚度偏薄
PPGI | 2507DFD007/001 |  | 1. 部分大陸料含B元素超過CNS規範管制，故請原料CNS規範之訂單不要配大陸料 (OFP00684)-{.不符.} | 1. 訂單若有厚度變異，冷軋厚度公差比照烤漆計算公式 , 但最小為 1/2 公差做設定 (OFP00254)-{.不符.} 2. "偏薄要求訂單" 鍍後厚度減 鍍後厚度下限需大於 0.02 MM,以免發生厚度不足狀況 (OFP00369)-{.不符.} 3. 部分大陸料含B元素超過CNS規範管制，故請原料CNS規範之訂單不要配大陸料 (OFP00684)-{.不符.} | 訂單:2507DFD007/001 CPL <生產備註> 事項如下 . ★A.3.【烤漆出口】分切限重請盡量朝下限生產，並請注意有無鼓起現象 (RMK-YL_KUNG) . ★A.2.1.若★鍍鋅出口★發現鼓起請回饋TED，並可繼續生產 (RMK-YL_KUNG) . ★A.2.鍍鋅出口並特別注意有無鼓起超出放行標準 (RMK-YL_KUNG) . ★A.1.烤漆最終分切限重:3～5 T。 (RMK-YL_KUNG) . ★A.訂單寬度797 mm HR標準範圍807~827 mm，因掏庫存15噸 ,故用庫存料代用 HR 寬度 835 mm代用。有超修鍍後捲取可能鼓起，請各線遵循以下 (RMK-YL_KUNG) . 除HGI/ HGL 訂單邊緣不噴油. 其餘皆側緣噴油 (RMK00285) | 訂單:2507DFD007/001 CR1 <生產備註> 事項如下 . ★A.3.【烤漆出口】分切限重請盡量朝下限生產，並請注意有無鼓起現象 (RMK-YL_KUNG) . ★A.2.1.若★鍍鋅出口★發現鼓起請回饋TED，並可繼續生產 (RMK-YL_KUNG) . ★A.2.鍍鋅出口並特別注意有無鼓起超出放行標準 (RMK-YL_KUNG) . ★A.1.烤漆最終分切限重:3～5 T。 (RMK-YL_KUNG) . ★A.訂單寬度797 mm HR標準範圍807~827 mm，因掏庫存15噸 ,故用庫存料代用 HR 寬度 835 mm代用。有超修鍍後捲取可能鼓起，請各線遵循以下 (RMK-YL_KUNG) . 每組工輥生產之第一顆鋼捲, 檢查振動輥痕或砂輪痕 (RMK00307) | 訂單:2507DFD007/001 CR2 <生產備註> 事項如下 . ★A.3.【烤漆出口】分切限重請盡量朝下限生產，並請注意有無鼓起現象 (RMK-YL_KUNG) . ★A.2.1.若★鍍鋅出口★發現鼓起請回饋TED，並可繼續生產 (RMK-YL_KUNG) . ★A.2.鍍鋅出口並特別注意有無鼓起超出放行標準 (RMK-YL_KUNG) . ★A.1.烤漆最終分切限重:3～5 T。 (RMK-YL_KUNG) . ★A.訂單寬度797 mm HR標準範圍807~827 mm，因掏庫存15噸 ,故用庫存料代用 HR 寬度 835 mm代用。有超修鍍後捲取可能鼓起，請各線遵循以下 (RMK-YL_KUNG) . 每組工輥生產之第一顆鋼捲, 檢查振動輥痕或砂輪痕 (RMK00307) | 訂單:2507DFD007/001 CG1 <生產備註> 事項如下 . ★A.3.【烤漆出口】分切限重請盡量朝下限生產，並請注意有無鼓起現象 (RMK-YL_KUNG) . ★A.2.1.若★鍍鋅出口★發現鼓起請回饋TED，並可繼續生產 (RMK-YL_KUNG) . ★A.2.鍍鋅出口並特別注意有無鼓起超出放行標準 (RMK-YL_KUNG) . ★A.1.烤漆最終分切限重:3～5 T。 (RMK-YL_KUNG) . ★A.訂單寬度797 mm HR標準範圍807~827 mm，因掏庫存15噸 ,故用庫存料代用 HR 寬度 835 mm代用。有超修鍍後捲取可能鼓起，請各線遵循以下 (RMK-YL_KUNG) . SKP:下工輥RA:0.5-0.8,上工輥RA:0.5-0.8,EL:2.0±0.5%, (RMK00050) . 弓形度≦8MM/300MM 中波高≦2.5MM 邊波高≦3MM 急峻度≦0.6%. (RMK00050) . 刷輥須持續使用,並記得要噴水. (RMK00050) . TENSION LEVELLER:EL%≦0.2%,控制C-ROLL及L-ROLL來調整弓形度. (RMK00050) | 訂單:2507DFD007/001 CG2 <生產備註> 事項如下 . ★A.3.【烤漆出口】分切限重請盡量朝下限生產，並請注意有無鼓起現象 (RMK-YL_KUNG) . ★A.2.1.若★鍍鋅出口★發現鼓起請回饋TED，並可繼續生產 (RMK-YL_KUNG) . ★A.2.鍍鋅出口並特別注意有無鼓起超出放行標準 (RMK-YL_KUNG) . ★A.1.烤漆最終分切限重:3～5 T。 (RMK-YL_KUNG) . ★A.訂單寬度797 mm HR標準範圍807~827 mm，因掏庫存15噸 ,故用庫存料代用 HR 寬度 835 mm代用。有超修鍍後捲取可能鼓起，請各線遵循以下 (RMK-YL_KUNG) . SKP:下工輥RA:0.5-0.8,上工輥RA:0.5-0.8,EL:2.0±0.5%, (RMK00050) . 弓形度≦8MM/300MM 中波高≦2.5MM 邊波高≦3MM 急峻度≦0.6%. (RMK00050) . 刷輥須持續使用,並記得要噴水. (RMK00050) . TENSION LEVELLER:EL%≦0.2%,控制C-ROLL及L-ROLL來調整弓形度. (RMK00050) | 訂單:2507DFD007/001 CC1 <生產備註> 事項如下 . ★A.4. 此為超修鋼捲，請烤漆品檢加強注意邊緣鼓起之確認，母鋼第一分切請計畫性暫留(當班送RCL外切10米確認板形)，原因為鼓起確認 (RMK-YL_KUNG) . ★A.3.【烤漆出口】分切限重請盡量朝下限生產，並請注意有無鼓起現象 (RMK-YL_KUNG) . ★A.2.1.若★鍍鋅出口★發現鼓起請回饋TED，並可繼續生產 (RMK-YL_KUNG) . ★A.2.鍍鋅出口並特別注意有無鼓起超出放行標準 (RMK-YL_KUNG) . ★A.1.烤漆最終分切限重:3～5 T。 (RMK-YL_KUNG) . ★A.訂單寬度797 mm HR標準範圍807~827 mm，因掏庫存15噸 ,故用庫存料代用 HR 寬度 835 mm代用。有超修鍍後捲取可能鼓起，請各線遵循以下 (RMK-YL_KUNG) . 塗裝請使用無毒專用設備(回流管.PUMP........). (RMK00050) . 注意前處理相關設備,清潔與更換以防污染. (RMK00050) . 品檢剪切例行A4保留試片剩餘部份請暫留並貼標籤給LAB測試發泡. (RMK00050) . ★品檢注意！JIS&CNS 訂單必須每滿50噸一定要再做一次TEST (RMK00259) . ★注意！AYF632,ABF522,ABF532 自2015/05/13起,為改善色差原液黏度降至80秒。 (RMK00321) . 塗裝室調整黏度時請注意原液黏度80" (RMK00321) . 【品檢】水痕允許距板邊40mm內 (RMK00348) . 【品檢】每個母鋼最後分切的尾板需量測板形,NG送RCL切除(鍍鋅內圈捲軸效應產生的邊波) (RMK00348) . 【品檢】背面漆更換時須測試發泡試驗 *色碼(含正、背面)更換時需要測試RoHS (RMK00348) . 【品檢】A4保留試片裁切後請留下並貼標籤給LAB進行發泡測試 (RMK00348) . 因進位問題 BYF71 9u 手動計算 170.1基本檔設定170，批次檔電腦自動進位為175。于此聲明生產與相關檢測 塗佈量以170 為標準 (RMK00466) | 訂單:2507DFD007/001 CC2 <生產備註> 事項如下 . ★A.4. 此為超修鋼捲，請烤漆品檢加強注意邊緣鼓起之確認，母鋼第一分切請計畫性暫留(當班送RCL外切10米確認板形)，原因為鼓起確認 (RMK-YL_KUNG) . ★A.3.【烤漆出口】分切限重請盡量朝下限生產，並請注意有無鼓起現象 (RMK-YL_KUNG) . ★A.2.1.若★鍍鋅出口★發現鼓起請回饋TED，並可繼續生產 (RMK-YL_KUNG) . ★A.2.鍍鋅出口並特別注意有無鼓起超出放行標準 (RMK-YL_KUNG) . ★A.1.烤漆最終分切限重:3～5 T。 (RMK-YL_KUNG) . ★A.訂單寬度797 mm HR標準範圍807~827 mm，因掏庫存15噸 ,故用庫存料代用 HR 寬度 835 mm代用。有超修鍍後捲取可能鼓起，請各線遵循以下 (RMK-YL_KUNG) . 塗裝請使用無毒專用設備(回流管.PUMP........). (RMK00050) . 注意前處理相關設備,清潔與更換以防污染. (RMK00050) . 品檢剪切例行A4保留試片剩餘部份請暫留並貼標籤給LAB測試發泡. (RMK00050) . 20120627晨會決議 CC2生產 PPGI 時請使用表調 (RMK00191) . ★品檢注意！JIS&CNS 訂單必須每滿50噸一定要再做一次TEST (RMK00259) . ★注意！AYF632,ABF522,ABF532 自2015/05/13起,為改善色差原液黏度降至80秒。 (RMK00321) . 塗裝室調整黏度時請注意原液黏度80" (RMK00321) . 【品檢】水痕允許距板邊40mm內 (RMK00348) . 【品檢】每個母鋼最後分切的尾板需量測板形,NG送RCL切除(鍍鋅內圈捲軸效應產生的邊波) (RMK00348) . 【品檢】背面漆更換時須測試發泡試驗 *色碼(含正、背面)更換時需要測試RoHS (RMK00348) . 【品檢】A4保留試片裁切後請留下並貼標籤給LAB進行發泡測試 (RMK00348) . 因進位問題 BYF71 9u 手動計算 170.1基本檔設定170，批次檔電腦自動進位為175。于此聲明生產與相關檢測 塗佈量以170 為標準 (RMK00466) | 訂單:2507DFD007/001 RCL 無 <生產備註> 事項 | 訂單:2507DFD007/001 CCPK 無 <生產備註> 事項 | 訂單:2507DFD007/001 CGQC <品檢備註> 事項如下 . ★A.3.【烤漆出口】分切限重請盡量朝下限生產，並請注意有無鼓起現象 (RMK-YL_KUNG) . ★A.2.1.若★鍍鋅出口★發現鼓起請回饋TED，並可繼續生產 (RMK-YL_KUNG) . ★A.2.鍍鋅出口並特別注意有無鼓起超出放行標準 (RMK-YL_KUNG) . ★A.1.烤漆最終分切限重:3～5 T。 (RMK-YL_KUNG) . ★A.訂單寬度797 mm HR標準範圍807~827 mm，因掏庫存15噸 ,故用庫存料代用 HR 寬度 835 mm代用。有超修鍍後捲取可能鼓起，請各線遵循以下 (RMK-YL_KUNG) . 弓形度≦8MM/300MM 中波高≦2.5MM 邊波高≦3MM 急峻度≦0.6%. (RMK00050) | 訂單:2507DFD007/001 CCQC <品檢備註> 事項如下 . ★A.4. 此為超修鋼捲，請烤漆品檢加強注意邊緣鼓起之確認，母鋼第一分切請計畫性暫留(當班送RCL外切10米確認板形)，原因為鼓起確認 (RMK-YL_KUNG) . ★A.3.【烤漆出口】分切限重請盡量朝下限生產，並請注意有無鼓起現象 (RMK-YL_KUNG) . ★A.2.1.若★鍍鋅出口★發現鼓起請回饋TED，並可繼續生產 (RMK-YL_KUNG) . ★A.2.鍍鋅出口並特別注意有無鼓起超出放行標準 (RMK-YL_KUNG) . ★A.1.烤漆最終分切限重:3～5 T。 (RMK-YL_KUNG) . ★A.訂單寬度797 mm HR標準範圍807~827 mm，因掏庫存15噸 ,故用庫存料代用 HR 寬度 835 mm代用。有超修鍍後捲取可能鼓起，請各線遵循以下 (RMK-YL_KUNG) . 品檢剪切例行A4保留試片剩餘部份請暫留並貼標籤給LAB測試發泡. (RMK00050) . ★品檢注意！JIS&CNS 訂單必須每滿50噸一定要再做一次TEST (RMK00259) . 【品檢】水痕允許距板邊40mm內 (RMK00348) . 【品檢】每個母鋼最後分切的尾板需量測板形,NG送RCL切除(鍍鋅內圈捲軸效應產生的邊波) (RMK00348) . 【品檢】背面漆更換時須測試發泡試驗 *色碼(含正、背面)更換時需要測試RoHS (RMK00348) . 【品檢】A4保留試片裁切後請留下並貼標籤給LAB進行發泡測試 (RMK00348) . 因進位問題 BYF71 9u 手動計算 170.1基本檔設定170，批次檔電腦自動進位為175。于此聲明生產與相關檢測 塗佈量以170 為標準 (RMK00466) | 訂單:2507DFD007/001 TOL 無 <生產備註> 事項 | ★A.訂單寬度797 mm HR標準範圍807~827 mm，因掏庫存15噸 ,故用庫存料代用 HR 寬度 835 mm代用。有超修鍍後捲取可能鼓起，請各線遵循以下^^/CPL/CR1/CR2/CG1/CG2/CC1/CC2/CGQC/CCQC/ <<.YL_KUNG 2025/06/27 14:18.>> ★A.1.烤漆最終分切限重:3～5 T。^^/CPL/CR1/CR2/CG1/CG2/CC1/CC2/CGQC/CCQC/ <<.YL_KUNG 2025/06/27 14:19.>> ★A.2.鍍鋅出口並特別注意有無鼓起超出放行標準^^/CPL/CR1/CR2/CG1/CG2/CC1/CC2/CGQC/CCQC/ <<.YL_KUNG 2025/06/27 14:20.>> ★A.2.1.若★鍍鋅出口★發現鼓起請回饋TED，並可繼續生產^^/CPL/CR1/CR2/CG1/CG2/CC1/CC2/CGQC/CCQC/ <<.YL_KUNG 2025/06/27 14:21.>> ★A.3.【烤漆出口】分切限重請盡量朝下限生產，並請注意有無鼓起現象^^/CPL/CR1/CR2/CG1/CG2/CC1/CC2/CGQC/CCQC/ <<.YL_KUNG 2025/06/27 14:21.>> ★A.4. 此為超修鋼捲，請烤漆品檢加強注意邊緣鼓起之確認，母鋼第一分切請計畫性暫留(當班送RCL外切10米確認板形)，原因為鼓起確認^^/CC1/CC2/CCQC/ <<.YL_KUNG 2025/06/27 14:21.>> | 訂單 2507DFD007/001 修改記錄如下: 20250620 15:56:44 (93025) 退火碼: >> S1, 用途碼: >> CIC001, 背面標示: >> S000, 訂單背面顏色(五碼): >> BYF71, 背面漆膜厚: >> NOM, 背面漆塗漆型式幾塗幾烤: >> 1, 鉻酸鹽: >> Z, 訂單厚度: >> 0.326, 訂單重: >> 15, 重量容許率(下限): >> 10, 重量容許率(上限): >> 10, 訂單寬度: >> 797, 鍍製方式: >> BC, 鋼捲內徑: >> 508, 鋼捲下限重: >> 3, 鋼捲上限重: >> 5, 壓花條件碼: >> -, 表面花紋: >> Z, GL鋅花要求下限: >> 0, GL鋅花要求上限: >> 0, 綠色識別碼: >> R2, 印刷輥號: >> -, 產品代碼: >> PPGI, 皮膜碼: >> -, 單位別: >> M, 油品種類: >> Z, 塗油量: >> Z, 包裝代碼: >> S3 , 保護膜碼: >> -, 客戶試片取樣型式: >> -, 調質碼: >> S, 套筒碼: >> E , 規格: >> CGCC-10, 製造標準: >> CNS, 表面處理劑種類: >> Z, 表面處理劑塗佈量: >> Z, 伸長率測試: >> N, 硬度測試碼: >> N, 抗拉強度測試: >> N, 降伏強度測試: >> N, 厚度變異: >> -2.4, 訂單正面顏色(五碼): >> AYF63, 正面漆膜厚: >> 25, 正面漆塗漆型式幾塗幾烤: >> 2, 修邊碼: >> Y, 重量碼: >> AW, 鋼捲捲向: >> O, 鍍層碼: >> Z08, | H:厚度偏薄
PPGI | 2507DFD008/001 | 1. 警語：確認背面光澤若≧70，且CR≦0.38MM之訂單強制使用鋼套筒"S" (OFP00365)-{.不符.} 2. 避免客戶下單用途別與色碼不符 (用途碼:COA034, 正面色碼:1G0612 不符)(OFP00029)-{.不符.} |  | 1. 永泰PPGI國內大宗浪板確認MOVEX鍍鋅後厚度公差AC+-0.1，BC+-0.08 (OFP00223)-{.不符.} 2. 訂單若有厚度變異，冷軋厚度公差比照烤漆計算公式 , 但最小為 1/2 公差做設定 (OFP00254)-{.不符.} 3. 警語：確認背面光澤若≧70，且CR≦0.38MM之訂單強制使用鋼套筒"S" (OFP00365)-{.不符.} 4. 高光新增備註（適用非直立式包裝）：請出口每顆鋼捲貼紅色 " 禁止疊放 " 貼紙，如果有套桶S最多2層 (OFP00366)-{.不符.} 5. "偏薄要求訂單" 鍍後厚度減 鍍後厚度下限需大於 0.02 MM,以免發生厚度不足狀況 (OFP00369)-{.不符.} | 訂單:2507DFD008/001 CPL <生產備註> 事項如下 . 除HGI/ HGL 訂單邊緣不噴油. 其餘皆側緣噴油 (RMK00285) | 訂單:2507DFD008/001 CR1 <生產備註> 事項如下 . 1.PPGI 用途 大宗浪板 (國內) COA034為偏薄設定,由冷軋厚度設定確認 (RMK00213) . 1.1.訂單 AC 鍍鋅厚度公差管制0.52mm ± 0.10 (冷軋厚度設定 0.457mm) (RMK00213) . 1.2.訂單 AC 鍍鋅厚度公差管制0.42mm ± 0.10 (冷軋厚度設定 0.359mm) (RMK00213) . 1.3.訂單 BC 鍍鋅厚度公差管制0.326mm ± 0.08 (冷軋厚度設定 0.305mm) (RMK00213) . 每組工輥生產之第一顆鋼捲, 檢查振動輥痕或砂輪痕 (RMK00307) | 訂單:2507DFD008/001 CR2 <生產備註> 事項如下 . 1.PPGI 用途 大宗浪板 (國內) COA034為偏薄設定,由冷軋厚度設定確認 (RMK00213) . 1.1.訂單 AC 鍍鋅厚度公差管制0.52mm ± 0.10 (冷軋厚度設定 0.457mm) (RMK00213) . 1.2.訂單 AC 鍍鋅厚度公差管制0.42mm ± 0.10 (冷軋厚度設定 0.359mm) (RMK00213) . 1.3.訂單 BC 鍍鋅厚度公差管制0.326mm ± 0.08 (冷軋厚度設定 0.305mm) (RMK00213) . 每組工輥生產之第一顆鋼捲, 檢查振動輥痕或砂輪痕 (RMK00307) | 訂單:2507DFD008/001 CG1 <生產備註> 事項如下 . 1.PPGI 用途 大宗浪板 (國內) COA034為偏薄設定,由冷軋厚度設定確認 (RMK00213) . 1.1.訂單 AC 鍍鋅厚度公差管制0.52mm ± 0.10 (冷軋厚度設定 0.457mm) (RMK00213) . 1.2.訂單 AC 鍍鋅厚度公差管制0.42mm ± 0.10 (冷軋厚度設定 0.359mm) (RMK00213) . 1.3.訂單 BC 鍍鋅厚度公差管制0.326mm ± 0.08 (冷軋厚度設定 0.305mm) (RMK00213) . 1.4.注意SKP+T/L伸長率請控制=1.0~1.5%！因此單已經偏薄設定。但若板形問題需加大伸長率，可繼續生產事後再請回報TED (RMK00213) | 訂單:2507DFD008/001 CG2 <生產備註> 事項如下 . 1.PPGI 用途 大宗浪板 (國內) COA034為偏薄設定,由冷軋厚度設定確認 (RMK00213) . 1.1.訂單 AC 鍍鋅厚度公差管制0.52mm ± 0.10 (冷軋厚度設定 0.457mm) (RMK00213) . 1.2.訂單 AC 鍍鋅厚度公差管制0.42mm ± 0.10 (冷軋厚度設定 0.359mm) (RMK00213) . 1.3.訂單 BC 鍍鋅厚度公差管制0.326mm ± 0.08 (冷軋厚度設定 0.305mm) (RMK00213) . 1.4.注意SKP+T/L伸長率請控制=1.0~1.5%！因此單已經偏薄設定。但若板形問題需加大伸長率，可繼續生產事後再請回報TED (RMK00213) | 訂單:2507DFD008/001 CC1 <生產備註> 事項如下 . 出口每顆鋼捲貼紅色 " 禁止疊放 " 貼紙，如果有套桶S最多2層 (RMK-YL_KUNG) . 此色為高光澤主操請注意捲起張力的提高查表 (RMK00122) . 1.本單若塗裝背面漆一律改為REVERSE COATING 例外訂單如下敘述 (RMK00163) . 2.例外訂單為R字頭超低光澤與PVDF (＞25μ)，背面漆可改 NATURE COATING，但搭配底漆避免遮蓋性不佳 (RMK00163) . 1.PPGI 用途 大宗浪板 (國內) COA034為偏薄設定,由冷軋厚度設定確認 (RMK00213) . 1.1.訂單 AC 鍍鋅厚度公差管制0.52mm ± 0.10 (冷軋厚度設定 0.457mm) (RMK00213) . 1.2.訂單 AC 鍍鋅厚度公差管制0.42mm ± 0.10 (冷軋厚度設定 0.359mm) (RMK00213) . 1.3.訂單 BC 鍍鋅厚度公差管制0.326mm ± 0.08 (冷軋厚度設定 0.305mm) (RMK00213) | 訂單:2507DFD008/001 CC2 <生產備註> 事項如下 . 出口每顆鋼捲貼紅色 " 禁止疊放 " 貼紙，如果有套桶S最多2層 (RMK-YL_KUNG) . 此色為高光澤主操請注意捲起張力的提高查表 (RMK00122) . 1.本單若塗裝背面漆一律改為REVERSE COATING 例外訂單如下敘述 (RMK00163) . 2.例外訂單為R字頭超低光澤與PVDF (＞25μ)，背面漆可改 NATURE COATING，但搭配底漆避免遮蓋性不佳 (RMK00163) . 20120627晨會決議 CC2生產 PPGI 時請使用表調 (RMK00191) . 1.PPGI 用途 大宗浪板 (國內) COA034為偏薄設定,由冷軋厚度設定確認 (RMK00213) . 1.1.訂單 AC 鍍鋅厚度公差管制0.52mm ± 0.10 (冷軋厚度設定 0.457mm) (RMK00213) . 1.2.訂單 AC 鍍鋅厚度公差管制0.42mm ± 0.10 (冷軋厚度設定 0.359mm) (RMK00213) . 1.3.訂單 BC 鍍鋅厚度公差管制0.326mm ± 0.08 (冷軋厚度設定 0.305mm) (RMK00213) | 訂單:2507DFD008/001 RCL 無 <生產備註> 事項 | 訂單:2507DFD008/001 CCPK 無 <生產備註> 事項 | 訂單:2507DFD008/001 CGQC 無 <品檢備註> 事項 | 訂單:2507DFD008/001 CCQC <品檢備註> 事項如下 . 出口每顆鋼捲貼紅色 " 禁止疊放 " 貼紙，如果有套桶S最多2層 (RMK-YL_KUNG) . 1.本單若塗裝背面漆一律改為REVERSE COATING 例外訂單如下敘述 (RMK00163) . 2.例外訂單為R字頭超低光澤與PVDF (＞25μ)，背面漆可改 NATURE COATING，但搭配底漆避免遮蓋性不佳 (RMK00163) | 訂單:2507DFD008/001 TOL 無 <生產備註> 事項 | 出口每顆鋼捲貼紅色 " 禁止疊放 " 貼紙，如果有套桶S最多2層^^/CC1/CC2/CCQC/MKT/ <<.YL_KUNG 2025/06/27 09:01.>> | 訂單 2507DFD008/001 修改記錄如下: 20250625 13:32:45 (97001) 退火碼: >> S1, 用途碼: >> COA034, 背面標示: >> C062, 訂單背面顏色(五碼): >> BW741, 背面漆膜厚: >> NOM, 背面漆塗漆型式幾塗幾烤: >> 1, 鉻酸鹽: >> Z, 訂單厚度: >> 0.42, 訂單重: >> 30, 重量容許率(下限): >> 10, 重量容許率(上限): >> 10, 訂單寬度: >> 914, 鍍製方式: >> AC, 鋼捲內徑: >> 508, 鋼捲下限重: >> 3, 鋼捲上限重: >> 5, 壓花條件碼: >> -, 表面花紋: >> Z, GL鋅花要求下限: >> -, GL鋅花要求上限: >> -, 綠色識別碼: >> -, 印刷輥號: >> -, 產品代碼: >> PPGI, 皮膜碼: >> -, 單位別: >> M, 油品種類: >> Z, 塗油量: >> Z, 包裝代碼: >> D4 , 保護膜碼: >> -, 客戶試片取樣型式: >> -, 調質碼: >> S, 套筒碼: >> N , 規格: >> CGCC-10, 製造標準: >> SYSCO, 表面處理劑種類: >> Z, 表面處理劑塗佈量: >> Z, 伸長率測試: >> N, 硬度測試碼: >> N, 抗拉強度測試: >> N, 降伏強度測試: >> N, 厚度變異: >> -11.6, 訂單正面顏色(五碼): >> 1G061, 正面漆膜厚: >> NOM, 正面漆塗漆型式幾塗幾烤: >> 2, 修邊碼: >> Y, 重量碼: >> AW, 鋼捲捲向: >> I, 鍍層碼: >> Z12, | H:厚度偏薄
PPGI | 2507DFD008/002 | 1. 避免客戶下單用途別與色碼不符 (用途碼:COA034, 正面色碼:1C1612 不符)(OFP00029)-{.不符.} |  | 1. 永泰PPGI國內大宗浪板確認MOVEX鍍鋅後厚度公差AC+-0.1，BC+-0.08 (OFP00223)-{.不符.} 2. 訂單若有厚度變異，冷軋厚度公差比照烤漆計算公式 , 但最小為 1/2 公差做設定 (OFP00254)-{.不符.} 3. "偏薄要求訂單" 鍍後厚度減 鍍後厚度下限需大於 0.02 MM,以免發生厚度不足狀況 (OFP00369)-{.不符.} | 訂單:2507DFD008/002 CPL <生產備註> 事項如下 . 除HGI/ HGL 訂單邊緣不噴油. 其餘皆側緣噴油 (RMK00285) | 訂單:2507DFD008/002 CR1 <生產備註> 事項如下 . 1.PPGI 用途 大宗浪板 (國內) COA034為偏薄設定,由冷軋厚度設定確認 (RMK00213) . 1.1.訂單 AC 鍍鋅厚度公差管制0.52mm ± 0.10 (冷軋厚度設定 0.457mm) (RMK00213) . 1.2.訂單 AC 鍍鋅厚度公差管制0.42mm ± 0.10 (冷軋厚度設定 0.359mm) (RMK00213) . 1.3.訂單 BC 鍍鋅厚度公差管制0.326mm ± 0.08 (冷軋厚度設定 0.305mm) (RMK00213) . 每組工輥生產之第一顆鋼捲, 檢查振動輥痕或砂輪痕 (RMK00307) | 訂單:2507DFD008/002 CR2 <生產備註> 事項如下 . 1.PPGI 用途 大宗浪板 (國內) COA034為偏薄設定,由冷軋厚度設定確認 (RMK00213) . 1.1.訂單 AC 鍍鋅厚度公差管制0.52mm ± 0.10 (冷軋厚度設定 0.457mm) (RMK00213) . 1.2.訂單 AC 鍍鋅厚度公差管制0.42mm ± 0.10 (冷軋厚度設定 0.359mm) (RMK00213) . 1.3.訂單 BC 鍍鋅厚度公差管制0.326mm ± 0.08 (冷軋厚度設定 0.305mm) (RMK00213) . 每組工輥生產之第一顆鋼捲, 檢查振動輥痕或砂輪痕 (RMK00307) | 訂單:2507DFD008/002 CG1 <生產備註> 事項如下 . 1.PPGI 用途 大宗浪板 (國內) COA034為偏薄設定,由冷軋厚度設定確認 (RMK00213) . 1.1.訂單 AC 鍍鋅厚度公差管制0.52mm ± 0.10 (冷軋厚度設定 0.457mm) (RMK00213) . 1.2.訂單 AC 鍍鋅厚度公差管制0.42mm ± 0.10 (冷軋厚度設定 0.359mm) (RMK00213) . 1.3.訂單 BC 鍍鋅厚度公差管制0.326mm ± 0.08 (冷軋厚度設定 0.305mm) (RMK00213) . 1.4.注意SKP+T/L伸長率請控制=1.0~1.5%！因此單已經偏薄設定。但若板形問題需加大伸長率，可繼續生產事後再請回報TED (RMK00213) | 訂單:2507DFD008/002 CG2 <生產備註> 事項如下 . 1.PPGI 用途 大宗浪板 (國內) COA034為偏薄設定,由冷軋厚度設定確認 (RMK00213) . 1.1.訂單 AC 鍍鋅厚度公差管制0.52mm ± 0.10 (冷軋厚度設定 0.457mm) (RMK00213) . 1.2.訂單 AC 鍍鋅厚度公差管制0.42mm ± 0.10 (冷軋厚度設定 0.359mm) (RMK00213) . 1.3.訂單 BC 鍍鋅厚度公差管制0.326mm ± 0.08 (冷軋厚度設定 0.305mm) (RMK00213) . 1.4.注意SKP+T/L伸長率請控制=1.0~1.5%！因此單已經偏薄設定。但若板形問題需加大伸長率，可繼續生產事後再請回報TED (RMK00213) | 訂單:2507DFD008/002 CC1 <生產備註> 事項如下 . 1.本單若塗裝背面漆一律改為REVERSE COATING 例外訂單如下敘述 (RMK00163) . 2.例外訂單為R字頭超低光澤與PVDF (＞25μ)，背面漆可改 NATURE COATING，但搭配底漆避免遮蓋性不佳 (RMK00163) . 1.PPGI 用途 大宗浪板 (國內) COA034為偏薄設定,由冷軋厚度設定確認 (RMK00213) . 1.1.訂單 AC 鍍鋅厚度公差管制0.52mm ± 0.10 (冷軋厚度設定 0.457mm) (RMK00213) . 1.2.訂單 AC 鍍鋅厚度公差管制0.42mm ± 0.10 (冷軋厚度設定 0.359mm) (RMK00213) . 1.3.訂單 BC 鍍鋅厚度公差管制0.326mm ± 0.08 (冷軋厚度設定 0.305mm) (RMK00213) | 訂單:2507DFD008/002 CC2 <生產備註> 事項如下 . 1.本單若塗裝背面漆一律改為REVERSE COATING 例外訂單如下敘述 (RMK00163) . 2.例外訂單為R字頭超低光澤與PVDF (＞25μ)，背面漆可改 NATURE COATING，但搭配底漆避免遮蓋性不佳 (RMK00163) . 20120627晨會決議 CC2生產 PPGI 時請使用表調 (RMK00191) . 1.PPGI 用途 大宗浪板 (國內) COA034為偏薄設定,由冷軋厚度設定確認 (RMK00213) . 1.1.訂單 AC 鍍鋅厚度公差管制0.52mm ± 0.10 (冷軋厚度設定 0.457mm) (RMK00213) . 1.2.訂單 AC 鍍鋅厚度公差管制0.42mm ± 0.10 (冷軋厚度設定 0.359mm) (RMK00213) . 1.3.訂單 BC 鍍鋅厚度公差管制0.326mm ± 0.08 (冷軋厚度設定 0.305mm) (RMK00213) | 訂單:2507DFD008/002 RCL 無 <生產備註> 事項 | 訂單:2507DFD008/002 CCPK 無 <生產備註> 事項 | 訂單:2507DFD008/002 CGQC 無 <品檢備註> 事項 | 訂單:2507DFD008/002 CCQC <品檢備註> 事項如下 . 1.本單若塗裝背面漆一律改為REVERSE COATING 例外訂單如下敘述 (RMK00163) . 2.例外訂單為R字頭超低光澤與PVDF (＞25μ)，背面漆可改 NATURE COATING，但搭配底漆避免遮蓋性不佳 (RMK00163) | 訂單:2507DFD008/002 TOL 無 <生產備註> 事項 |  | 訂單 2507DFD008/002 修改記錄如下: 20250625 13:32:48 (97001) 退火碼: >> S1, 用途碼: >> COA034, 背面標示: >> C062, 訂單背面顏色(五碼): >> BW741, 背面漆膜厚: >> NOM, 背面漆塗漆型式幾塗幾烤: >> 1, 鉻酸鹽: >> Z, 訂單厚度: >> 0.42, 訂單重: >> 30, 重量容許率(下限): >> 10, 重量容許率(上限): >> 10, 訂單寬度: >> 914, 鍍製方式: >> AC, 鋼捲內徑: >> 508, 鋼捲下限重: >> 3, 鋼捲上限重: >> 5, 壓花條件碼: >> -, 表面花紋: >> Z, GL鋅花要求下限: >> -, GL鋅花要求上限: >> -, 綠色識別碼: >> -, 印刷輥號: >> -, 產品代碼: >> PPGI, 皮膜碼: >> -, 單位別: >> M, 油品種類: >> Z, 塗油量: >> Z, 包裝代碼: >> D4 , 保護膜碼: >> -, 客戶試片取樣型式: >> -, 調質碼: >> S, 套筒碼: >> N , 規格: >> CGCC-10, 製造標準: >> SYSCO, 表面處理劑種類: >> Z, 表面處理劑塗佈量: >> Z, 伸長率測試: >> N, 硬度測試碼: >> N, 抗拉強度測試: >> N, 降伏強度測試: >> N, 厚度變異: >> -11.6, 訂單正面顏色(五碼): >> 1C161, 正面漆膜厚: >> NOM, 正面漆塗漆型式幾塗幾烤: >> 2, 修邊碼: >> Y, 重量碼: >> AW, 鋼捲捲向: >> I, 鍍層碼: >> Z12, | H:厚度偏薄
PPGI | 2507DFD008/003 | 1. 避免客戶下單用途別與色碼不符 (用途碼:COA034, 正面色碼:1C1612 不符)(OFP00029)-{.不符.} |  | 1. 永泰PPGI國內大宗浪板確認MOVEX鍍鋅後厚度公差AC+-0.1，BC+-0.08 (OFP00223)-{.不符.} 2. 訂單若有厚度變異，冷軋厚度公差比照烤漆計算公式 , 但最小為 1/2 公差做設定 (OFP00254)-{.不符.} 3. "偏薄要求訂單" 鍍後厚度減 鍍後厚度下限需大於 0.02 MM,以免發生厚度不足狀況 (OFP00369)-{.不符.} | 訂單:2507DFD008/003 CPL <生產備註> 事項如下 . 除HGI/ HGL 訂單邊緣不噴油. 其餘皆側緣噴油 (RMK00285) | 訂單:2507DFD008/003 CR1 <生產備註> 事項如下 . 1.PPGI 用途 大宗浪板 (國內) COA034為偏薄設定,由冷軋厚度設定確認 (RMK00213) . 1.1.訂單 AC 鍍鋅厚度公差管制0.52mm ± 0.10 (冷軋厚度設定 0.457mm) (RMK00213) . 1.2.訂單 AC 鍍鋅厚度公差管制0.42mm ± 0.10 (冷軋厚度設定 0.359mm) (RMK00213) . 1.3.訂單 BC 鍍鋅厚度公差管制0.326mm ± 0.08 (冷軋厚度設定 0.305mm) (RMK00213) . 每組工輥生產之第一顆鋼捲, 檢查振動輥痕或砂輪痕 (RMK00307) | 訂單:2507DFD008/003 CR2 <生產備註> 事項如下 . 1.PPGI 用途 大宗浪板 (國內) COA034為偏薄設定,由冷軋厚度設定確認 (RMK00213) . 1.1.訂單 AC 鍍鋅厚度公差管制0.52mm ± 0.10 (冷軋厚度設定 0.457mm) (RMK00213) . 1.2.訂單 AC 鍍鋅厚度公差管制0.42mm ± 0.10 (冷軋厚度設定 0.359mm) (RMK00213) . 1.3.訂單 BC 鍍鋅厚度公差管制0.326mm ± 0.08 (冷軋厚度設定 0.305mm) (RMK00213) . 每組工輥生產之第一顆鋼捲, 檢查振動輥痕或砂輪痕 (RMK00307) | 訂單:2507DFD008/003 CG1 <生產備註> 事項如下 . 1.PPGI 用途 大宗浪板 (國內) COA034為偏薄設定,由冷軋厚度設定確認 (RMK00213) . 1.1.訂單 AC 鍍鋅厚度公差管制0.52mm ± 0.10 (冷軋厚度設定 0.457mm) (RMK00213) . 1.2.訂單 AC 鍍鋅厚度公差管制0.42mm ± 0.10 (冷軋厚度設定 0.359mm) (RMK00213) . 1.3.訂單 BC 鍍鋅厚度公差管制0.326mm ± 0.08 (冷軋厚度設定 0.305mm) (RMK00213) . 1.4.注意SKP+T/L伸長率請控制=1.0~1.5%！因此單已經偏薄設定。但若板形問題需加大伸長率，可繼續生產事後再請回報TED (RMK00213) | 訂單:2507DFD008/003 CG2 <生產備註> 事項如下 . 1.PPGI 用途 大宗浪板 (國內) COA034為偏薄設定,由冷軋厚度設定確認 (RMK00213) . 1.1.訂單 AC 鍍鋅厚度公差管制0.52mm ± 0.10 (冷軋厚度設定 0.457mm) (RMK00213) . 1.2.訂單 AC 鍍鋅厚度公差管制0.42mm ± 0.10 (冷軋厚度設定 0.359mm) (RMK00213) . 1.3.訂單 BC 鍍鋅厚度公差管制0.326mm ± 0.08 (冷軋厚度設定 0.305mm) (RMK00213) . 1.4.注意SKP+T/L伸長率請控制=1.0~1.5%！因此單已經偏薄設定。但若板形問題需加大伸長率，可繼續生產事後再請回報TED (RMK00213) | 訂單:2507DFD008/003 CC1 <生產備註> 事項如下 . 1.本單若塗裝背面漆一律改為REVERSE COATING 例外訂單如下敘述 (RMK00163) . 2.例外訂單為R字頭超低光澤與PVDF (＞25μ)，背面漆可改 NATURE COATING，但搭配底漆避免遮蓋性不佳 (RMK00163) . 1.PPGI 用途 大宗浪板 (國內) COA034為偏薄設定,由冷軋厚度設定確認 (RMK00213) . 1.1.訂單 AC 鍍鋅厚度公差管制0.52mm ± 0.10 (冷軋厚度設定 0.457mm) (RMK00213) . 1.2.訂單 AC 鍍鋅厚度公差管制0.42mm ± 0.10 (冷軋厚度設定 0.359mm) (RMK00213) . 1.3.訂單 BC 鍍鋅厚度公差管制0.326mm ± 0.08 (冷軋厚度設定 0.305mm) (RMK00213) | 訂單:2507DFD008/003 CC2 <生產備註> 事項如下 . 1.本單若塗裝背面漆一律改為REVERSE COATING 例外訂單如下敘述 (RMK00163) . 2.例外訂單為R字頭超低光澤與PVDF (＞25μ)，背面漆可改 NATURE COATING，但搭配底漆避免遮蓋性不佳 (RMK00163) . 20120627晨會決議 CC2生產 PPGI 時請使用表調 (RMK00191) . 1.PPGI 用途 大宗浪板 (國內) COA034為偏薄設定,由冷軋厚度設定確認 (RMK00213) . 1.1.訂單 AC 鍍鋅厚度公差管制0.52mm ± 0.10 (冷軋厚度設定 0.457mm) (RMK00213) . 1.2.訂單 AC 鍍鋅厚度公差管制0.42mm ± 0.10 (冷軋厚度設定 0.359mm) (RMK00213) . 1.3.訂單 BC 鍍鋅厚度公差管制0.326mm ± 0.08 (冷軋厚度設定 0.305mm) (RMK00213) | 訂單:2507DFD008/003 RCL 無 <生產備註> 事項 | 訂單:2507DFD008/003 CCPK 無 <生產備註> 事項 | 訂單:2507DFD008/003 CGQC 無 <品檢備註> 事項 | 訂單:2507DFD008/003 CCQC <品檢備註> 事項如下 . 1.本單若塗裝背面漆一律改為REVERSE COATING 例外訂單如下敘述 (RMK00163) . 2.例外訂單為R字頭超低光澤與PVDF (＞25μ)，背面漆可改 NATURE COATING，但搭配底漆避免遮蓋性不佳 (RMK00163) | 訂單:2507DFD008/003 TOL 無 <生產備註> 事項 |  | 訂單 2507DFD008/003 修改記錄如下: 20250625 13:32:50 (97001) 退火碼: >> S1, 用途碼: >> COA034, 背面標示: >> C062, 訂單背面顏色(五碼): >> BW741, 背面漆膜厚: >> NOM, 背面漆塗漆型式幾塗幾烤: >> 1, 鉻酸鹽: >> Z, 訂單厚度: >> 0.52, 訂單重: >> 20, 重量容許率(下限): >> 10, 重量容許率(上限): >> 10, 訂單寬度: >> 914, 鍍製方式: >> AC, 鋼捲內徑: >> 508, 鋼捲下限重: >> 3, 鋼捲上限重: >> 5, 壓花條件碼: >> -, 表面花紋: >> Z, GL鋅花要求下限: >> -, GL鋅花要求上限: >> -, 綠色識別碼: >> -, 印刷輥號: >> -, 產品代碼: >> PPGI, 皮膜碼: >> -, 單位別: >> M, 油品種類: >> Z, 塗油量: >> Z, 包裝代碼: >> D4 , 保護膜碼: >> -, 客戶試片取樣型式: >> -, 調質碼: >> S, 套筒碼: >> N , 規格: >> CGCC-10, 製造標準: >> SYSCO, 表面處理劑種類: >> Z, 表面處理劑塗佈量: >> Z, 伸長率測試: >> N, 硬度測試碼: >> N, 抗拉強度測試: >> N, 降伏強度測試: >> N, 厚度變異: >> -9.8, 訂單正面顏色(五碼): >> 1C161, 正面漆膜厚: >> NOM, 正面漆塗漆型式幾塗幾烤: >> 2, 修邊碼: >> Y, 重量碼: >> AW, 鋼捲捲向: >> I, 鍍層碼: >> Z12, | H:厚度偏薄
PPGL | 2507DFD009/001 | 1. 提醒：訂單厚度＜0.261，若BK 膜厚＞20U必須與TDCC討論。確認OK可不用理會 (OFP00332)-{.不符.} | 1. 部分大陸料含B元素超過CNS規範管制，故請原料CNS規範之訂單不要配大陸料 (OFP00684)-{.不符.} | 1. 訂單若有厚度變異，冷軋厚度公差比照烤漆計算公式 , 但最小為 1/2 公差做設定 (OFP00254)-{.不符.} 2. 提醒：訂單厚度＜0.261，若BK 膜厚＞20U必須與TDCC討論。確認OK可不用理會 (OFP00332)-{.不符.} 3. "偏薄要求訂單" 鍍後厚度減 鍍後厚度下限需大於 0.02 MM,以免發生厚度不足狀況 (OFP00369)-{.不符.} 4. 部分大陸料含B元素超過CNS規範管制，故請原料CNS規範之訂單不要配大陸料 (OFP00684)-{.不符.} 5. 用途別對應選配碼不符 (用途碼:COR004, 選配碼:- 不符)(OFP00030)-{.不符.} | 訂單:2507DFD009/001 CPL <生產備註> 事項如下 . 除HGI/ HGL 訂單邊緣不噴油. 其餘皆側緣噴油 (RMK00285) . CNS AZ50 鍍層相當於 SYSCO AZ050 鍍層 (RMK00294) | 訂單:2507DFD009/001 CR1 <生產備註> 事項如下 . CNS AZ50 鍍層相當於 SYSCO AZ050 鍍層 (RMK00294) | 訂單:2507DFD009/001 CR2 <生產備註> 事項如下 . CNS AZ50 鍍層相當於 SYSCO AZ050 鍍層 (RMK00294) | 訂單:2507DFD009/001 CG1 <生產備註> 事項如下 . CNS AZ50 鍍層相當於 SYSCO AZ050 鍍層 (RMK00294) | 訂單:2507DFD009/001 CG2 <生產備註> 事項如下 . CNS AZ50 鍍層相當於 SYSCO AZ050 鍍層 (RMK00294) | 訂單:2507DFD009/001 CC1 <生產備註> 事項如下 . 若冷軋厚度≦0.3MM,且未加鋼套筒,請出口主操加貼"請勿堆疊"標籤 (RMK00070) . 1.本單若塗裝背面漆一律改為REVERSE COATING 例外訂單如下敘述 (RMK00163) . 2.例外訂單為R字頭超低光澤與PVDF (＞25μ)，背面漆可改 NATURE COATING，但搭配底漆避免遮蓋性不佳 (RMK00163) . ★品檢注意！JIS&CNS 訂單必須每滿50噸一定要再做一次TEST (RMK00259) . ** 正面噴字需管制在距板邊30mm內, 頭板、降速看板及尾板需量測噴字距板邊距離, NG時請暫留。 (RMK00358) . 【品檢】屋頂背板鋼捲缺陷之處理原則如下: (RMK00358) . 【品檢】1.鋼捲中間部份嚴重明顯缺陷(如塗佈不均,浮色,烘烤過度等目視明顯缺陷)一律不允許折讓處理,請先暫留鋼捲,並詳實記錄缺陷. (RMK00358) . 【品檢】2.外圈缺陷一律切除. (RMK00358) . 【品檢】3.內圈缺陷低於10米折讓處理,超過10米送RCL缺陷切除 (RMK00358) . 請參考歷史塗裝條件對應色差值，調整1W0862單一MASS(不含底漆)以不低於標準 85%為底線，以達到△ L 管制±0.5 以內的目標 (RMK00399) . 【抽氣量】白色系在CC1生產時,FINISH抽氣量請設定250,如生產中發生色差b值異常升高,請股長再加大抽氣量因應 (RMK00560) . 【背標正面噴印塗裝黏度】正面噴字之1W0862產品，其1W0862黏度需要45秒↑，避免噴字拖痕 (RMK00628) | 訂單:2507DFD009/001 CC2 <生產備註> 事項如下 . 若冷軋厚度≦0.3MM,且未加鋼套筒,請出口主操加貼"請勿堆疊"標籤 (RMK00070) . 1.本單若塗裝背面漆一律改為REVERSE COATING 例外訂單如下敘述 (RMK00163) . 2.例外訂單為R字頭超低光澤與PVDF (＞25μ)，背面漆可改 NATURE COATING，但搭配底漆避免遮蓋性不佳 (RMK00163) . ★品檢注意！JIS&CNS 訂單必須每滿50噸一定要再做一次TEST (RMK00259) . ** 正面噴字需管制在距板邊30mm內, 頭板、降速看板及尾板需量測噴字距板邊距離, NG時請暫留。 (RMK00358) . 【品檢】屋頂背板鋼捲缺陷之處理原則如下: (RMK00358) . 【品檢】1.鋼捲中間部份嚴重明顯缺陷(如塗佈不均,浮色,烘烤過度等目視明顯缺陷)一律不允許折讓處理,請先暫留鋼捲,並詳實記錄缺陷. (RMK00358) . 【品檢】2.外圈缺陷一律切除. (RMK00358) . 【品檢】3.內圈缺陷低於10米折讓處理,超過10米送RCL缺陷切除 (RMK00358) . 請參考歷史塗裝條件對應色差值，調整1W0862單一MASS(不含底漆)以不低於標準 85%為底線，以達到△ L 管制±0.5 以內的目標 (RMK00399) . 【抽氣量】白色系在CC1生產時,FINISH抽氣量請設定250,如生產中發生色差b值異常升高,請股長再加大抽氣量因應 (RMK00560) . 【背標正面噴印塗裝黏度】正面噴字之1W0862產品，其1W0862黏度需要45秒↑，避免噴字拖痕 (RMK00628) | 訂單:2507DFD009/001 RCL 無 <生產備註> 事項 | 訂單:2507DFD009/001 CCPK 無 <生產備註> 事項 | 訂單:2507DFD009/001 CGQC <品檢備註> 事項如下 . CNS AZ50 鍍層相當於 SYSCO AZ050 鍍層 (RMK00294) | 訂單:2507DFD009/001 CCQC <品檢備註> 事項如下 . 1.本單若塗裝背面漆一律改為REVERSE COATING 例外訂單如下敘述 (RMK00163) . 2.例外訂單為R字頭超低光澤與PVDF (＞25μ)，背面漆可改 NATURE COATING，但搭配底漆避免遮蓋性不佳 (RMK00163) . ★品檢注意！JIS&CNS 訂單必須每滿50噸一定要再做一次TEST (RMK00259) . ** 正面噴字需管制在距板邊30mm內, 頭板、降速看板及尾板需量測噴字距板邊距離, NG時請暫留。 (RMK00358) . 【品檢】屋頂背板鋼捲缺陷之處理原則如下: (RMK00358) . 【品檢】1.鋼捲中間部份嚴重明顯缺陷(如塗佈不均,浮色,烘烤過度等目視明顯缺陷)一律不允許折讓處理,請先暫留鋼捲,並詳實記錄缺陷. (RMK00358) . 【品檢】2.外圈缺陷一律切除. (RMK00358) . 【品檢】3.內圈缺陷低於10米折讓處理,超過10米送RCL缺陷切除 (RMK00358) . 請參考歷史塗裝條件對應色差值，調整1W0862單一MASS(不含底漆)以不低於標準 85%為底線，以達到△ L 管制±0.5 以內的目標 (RMK00399) . 【背標正面噴印塗裝黏度】正面噴字之1W0862產品，其1W0862黏度需要45秒↑，避免噴字拖痕 (RMK00628) | 訂單:2507DFD009/001 TOL 無 <生產備註> 事項 |  | 訂單 2507DFD009/001 修改記錄如下: 20250625 13:28:14 (97001) 退火碼: >> S1, 用途碼: >> COR004, 背面標示: >> CT01, 訂單背面顏色(五碼): >> BW736, 背面漆膜厚: >> NOM, 背面漆塗漆型式幾塗幾烤: >> 1, 鉻酸鹽: >> Z, 訂單厚度: >> 0.216, 訂單重: >> 40, 重量容許率(下限): >> 10, 重量容許率(上限): >> 10, 訂單寬度: >> 830, 鍍製方式: >> BC, 鋼捲內徑: >> 508, 鋼捲下限重: >> 3, 鋼捲上限重: >> 5, 壓花條件碼: >> -, 表面花紋: >> R, 綠色識別碼: >> -, 印刷輥號: >> -, 產品代碼: >> PPGL, 皮膜碼: >> -, 單位別: >> M, 油品種類: >> Z, 塗油量: >> Z, 包裝代碼: >> D4 , 保護膜碼: >> -, 客戶試片取樣型式: >> -, 調質碼: >> S, 套筒碼: >> P , 規格: >> CGLCC-10, 製造標準: >> CNS, 表面處理劑種類: >> Z, 表面處理劑塗佈量: >> Z, 伸長率測試: >> N, 硬度測試碼: >> N, 抗拉強度測試: >> N, 降伏強度測試: >> N, 厚度變異: >> -8, 訂單正面顏色(五碼): >> 1W086, 正面漆膜厚: >> NOM, 正面漆塗漆型式幾塗幾烤: >> 2, 修邊碼: >> Y, 重量碼: >> AW, 鋼捲捲向: >> I, 鍍層碼: >> AZ50, | H:厚度偏薄
PPGL | 2507DFD009/002 | 1. 提醒：訂單厚度＜0.261，若BK 膜厚＞20U必須與TDCC討論。確認OK可不用理會 (OFP00332)-{.不符.} | 1. 部分大陸料含B元素超過CNS規範管制，故請原料CNS規範之訂單不要配大陸料 (OFP00684)-{.不符.} | 1. 訂單若有厚度變異，冷軋厚度公差比照烤漆計算公式 , 但最小為 1/2 公差做設定 (OFP00254)-{.不符.} 2. 提醒：訂單厚度＜0.261，若BK 膜厚＞20U必須與TDCC討論。確認OK可不用理會 (OFP00332)-{.不符.} 3. "偏薄要求訂單" 鍍後厚度減 鍍後厚度下限需大於 0.02 MM,以免發生厚度不足狀況 (OFP00369)-{.不符.} 4. 部分大陸料含B元素超過CNS規範管制，故請原料CNS規範之訂單不要配大陸料 (OFP00684)-{.不符.} 5. 用途別對應選配碼不符 (用途碼:COR004, 選配碼:- 不符)(OFP00030)-{.不符.} | 訂單:2507DFD009/002 CPL <生產備註> 事項如下 . 【寬度公差 0～+5 mm】此為屋頂背板寬度於烤漆出口管制 0~+5 mm ，因此仿ASTM公差管制 (RMK-YL_KUNG) . 除HGI/ HGL 訂單邊緣不噴油. 其餘皆側緣噴油 (RMK00285) . CNS AZ50 鍍層相當於 SYSCO AZ050 鍍層 (RMK00294) | 訂單:2507DFD009/002 CR1 <生產備註> 事項如下 . 【寬度公差 0～+5 mm】此為屋頂背板寬度於烤漆出口管制 0~+5 mm ，因此仿ASTM公差管制 (RMK-YL_KUNG) . CNS AZ50 鍍層相當於 SYSCO AZ050 鍍層 (RMK00294) | 訂單:2507DFD009/002 CR2 <生產備註> 事項如下 . 【寬度公差 0～+5 mm】此為屋頂背板寬度於烤漆出口管制 0~+5 mm ，因此仿ASTM公差管制 (RMK-YL_KUNG) . CNS AZ50 鍍層相當於 SYSCO AZ050 鍍層 (RMK00294) | 訂單:2507DFD009/002 CG1 <生產備註> 事項如下 . 【寬度公差 0～+5 mm】此為屋頂背板寬度於烤漆出口管制 0~+5 mm ，因此仿ASTM公差管制 (RMK-YL_KUNG) . CNS AZ50 鍍層相當於 SYSCO AZ050 鍍層 (RMK00294) | 訂單:2507DFD009/002 CG2 <生產備註> 事項如下 . 【寬度公差 0～+5 mm】此為屋頂背板寬度於烤漆出口管制 0~+5 mm ，因此仿ASTM公差管制 (RMK-YL_KUNG) . CNS AZ50 鍍層相當於 SYSCO AZ050 鍍層 (RMK00294) | 訂單:2507DFD009/002 CC1 <生產備註> 事項如下 . 【寬度公差 0～+5 mm】此為屋頂背板寬度於烤漆出口管制 0~+5 mm ，因此仿ASTM公差管制 (RMK-YL_KUNG) . 若冷軋厚度≦0.3MM,且未加鋼套筒,請出口主操加貼"請勿堆疊"標籤 (RMK00070) . 1.本單若塗裝背面漆一律改為REVERSE COATING 例外訂單如下敘述 (RMK00163) . 2.例外訂單為R字頭超低光澤與PVDF (＞25μ)，背面漆可改 NATURE COATING，但搭配底漆避免遮蓋性不佳 (RMK00163) . ★品檢注意！JIS&CNS 訂單必須每滿50噸一定要再做一次TEST (RMK00259) . ** 正面噴字需管制在距板邊30mm內, 頭板、降速看板及尾板需量測噴字距板邊距離, NG時請暫留。 (RMK00358) . 【品檢】屋頂背板鋼捲缺陷之處理原則如下: (RMK00358) . 【品檢】1.鋼捲中間部份嚴重明顯缺陷(如塗佈不均,浮色,烘烤過度等目視明顯缺陷)一律不允許折讓處理,請先暫留鋼捲,並詳實記錄缺陷. (RMK00358) . 【品檢】2.外圈缺陷一律切除. (RMK00358) . 【品檢】3.內圈缺陷低於10米折讓處理,超過10米送RCL缺陷切除 (RMK00358) . 請參考歷史塗裝條件對應色差值，調整1W0862單一MASS(不含底漆)以不低於標準 85%為底線，以達到△ L 管制±0.5 以內的目標 (RMK00399) . 【抽氣量】白色系在CC1生產時,FINISH抽氣量請設定250,如生產中發生色差b值異常升高,請股長再加大抽氣量因應 (RMK00560) . 【背標正面噴印塗裝黏度】正面噴字之1W0862產品，其1W0862黏度需要45秒↑，避免噴字拖痕 (RMK00628) | 訂單:2507DFD009/002 CC2 <生產備註> 事項如下 . 【寬度公差 0～+5 mm】此為屋頂背板寬度於烤漆出口管制 0~+5 mm ，因此仿ASTM公差管制 (RMK-YL_KUNG) . 若冷軋厚度≦0.3MM,且未加鋼套筒,請出口主操加貼"請勿堆疊"標籤 (RMK00070) . 1.本單若塗裝背面漆一律改為REVERSE COATING 例外訂單如下敘述 (RMK00163) . 2.例外訂單為R字頭超低光澤與PVDF (＞25μ)，背面漆可改 NATURE COATING，但搭配底漆避免遮蓋性不佳 (RMK00163) . ★品檢注意！JIS&CNS 訂單必須每滿50噸一定要再做一次TEST (RMK00259) . ** 正面噴字需管制在距板邊30mm內, 頭板、降速看板及尾板需量測噴字距板邊距離, NG時請暫留。 (RMK00358) . 【品檢】屋頂背板鋼捲缺陷之處理原則如下: (RMK00358) . 【品檢】1.鋼捲中間部份嚴重明顯缺陷(如塗佈不均,浮色,烘烤過度等目視明顯缺陷)一律不允許折讓處理,請先暫留鋼捲,並詳實記錄缺陷. (RMK00358) . 【品檢】2.外圈缺陷一律切除. (RMK00358) . 【品檢】3.內圈缺陷低於10米折讓處理,超過10米送RCL缺陷切除 (RMK00358) . 請參考歷史塗裝條件對應色差值，調整1W0862單一MASS(不含底漆)以不低於標準 85%為底線，以達到△ L 管制±0.5 以內的目標 (RMK00399) . 【抽氣量】白色系在CC1生產時,FINISH抽氣量請設定250,如生產中發生色差b值異常升高,請股長再加大抽氣量因應 (RMK00560) . 【背標正面噴印塗裝黏度】正面噴字之1W0862產品，其1W0862黏度需要45秒↑，避免噴字拖痕 (RMK00628) | 訂單:2507DFD009/002 RCL 無 <生產備註> 事項 | 訂單:2507DFD009/002 CCPK 無 <生產備註> 事項 | 訂單:2507DFD009/002 CGQC <品檢備註> 事項如下 . 【寬度公差 0～+5 mm】此為屋頂背板寬度於烤漆出口管制 0~+5 mm ，因此仿ASTM公差管制 (RMK-YL_KUNG) . CNS AZ50 鍍層相當於 SYSCO AZ050 鍍層 (RMK00294) | 訂單:2507DFD009/002 CCQC <品檢備註> 事項如下 . 【寬度公差 0～+5 mm】此為屋頂背板寬度於烤漆出口管制 0~+5 mm ，因此仿ASTM公差管制 (RMK-YL_KUNG) . 1.本單若塗裝背面漆一律改為REVERSE COATING 例外訂單如下敘述 (RMK00163) . 2.例外訂單為R字頭超低光澤與PVDF (＞25μ)，背面漆可改 NATURE COATING，但搭配底漆避免遮蓋性不佳 (RMK00163) . ★品檢注意！JIS&CNS 訂單必須每滿50噸一定要再做一次TEST (RMK00259) . ** 正面噴字需管制在距板邊30mm內, 頭板、降速看板及尾板需量測噴字距板邊距離, NG時請暫留。 (RMK00358) . 【品檢】屋頂背板鋼捲缺陷之處理原則如下: (RMK00358) . 【品檢】1.鋼捲中間部份嚴重明顯缺陷(如塗佈不均,浮色,烘烤過度等目視明顯缺陷)一律不允許折讓處理,請先暫留鋼捲,並詳實記錄缺陷. (RMK00358) . 【品檢】2.外圈缺陷一律切除. (RMK00358) . 【品檢】3.內圈缺陷低於10米折讓處理,超過10米送RCL缺陷切除 (RMK00358) . 請參考歷史塗裝條件對應色差值，調整1W0862單一MASS(不含底漆)以不低於標準 85%為底線，以達到△ L 管制±0.5 以內的目標 (RMK00399) . 【背標正面噴印塗裝黏度】正面噴字之1W0862產品，其1W0862黏度需要45秒↑，避免噴字拖痕 (RMK00628) | 訂單:2507DFD009/002 TOL 無 <生產備註> 事項 | 【寬度公差 0～+5 mm】此為屋頂背板寬度於烤漆出口管制 0~+5 mm ，因此仿ASTM公差管制^^/CPL/CR1/CR2/CG1/CG2/CC1/CC2/CGQC/CCQC/ <<.YL_KUNG 2025/06/27 08:40.>> | 訂單 2507DFD009/002 修改記錄如下: 20250625 13:28:17 (97001) 退火碼: >> S1, 用途碼: >> COR004, 背面標示: >> CT01, 訂單背面顏色(五碼): >> BW736, 背面漆膜厚: >> NOM, 背面漆塗漆型式幾塗幾烤: >> 1, 鉻酸鹽: >> Z, 訂單厚度: >> 0.216, 訂單重: >> 30, 重量容許率(下限): >> 10, 重量容許率(上限): >> 10, 訂單寬度: >> 890, 鍍製方式: >> BC, 鋼捲內徑: >> 508, 鋼捲下限重: >> 3, 鋼捲上限重: >> 5, 壓花條件碼: >> -, 表面花紋: >> R, 綠色識別碼: >> -, 印刷輥號: >> -, 產品代碼: >> PPGL, 皮膜碼: >> -, 單位別: >> M, 油品種類: >> Z, 塗油量: >> Z, 包裝代碼: >> D4 , 保護膜碼: >> -, 客戶試片取樣型式: >> -, 調質碼: >> S, 套筒碼: >> P , 規格: >> CGLCC-10, 製造標準: >> CNS, 表面處理劑種類: >> Z, 表面處理劑塗佈量: >> Z, 伸長率測試: >> N, 硬度測試碼: >> N, 抗拉強度測試: >> N, 降伏強度測試: >> N, 厚度變異: >> -8, 訂單正面顏色(五碼): >> 1W086, 正面漆膜厚: >> NOM, 正面漆塗漆型式幾塗幾烤: >> 2, 修邊碼: >> Y, 重量碼: >> AW, 鋼捲捲向: >> I, 鍍層碼: >> AZ50, | H:厚度偏薄
PPGL | 2507DFD010/001 | 1. 因鋼套桶因縫接處容易對鋼捲產生轉印，所以請確認客戶是否知悉轉印風險 (OFP00256)-{.不符.} | 1. 部分大陸料含B元素超過CNS規範管制，故請原料CNS規範之訂單不要配大陸料 (OFP00684)-{.不符.} | 1. 訂單若有厚度變異，冷軋厚度公差比照烤漆計算公式 , 但最小為 1/2 公差做設定 (OFP00254)-{.不符.} 2. 因鋼套桶因縫接處容易對鋼捲產生轉印，所以請確認客戶是否知悉轉印風險 (OFP00256)-{.不符.} 3. "偏薄要求訂單" 鍍後厚度減 鍍後厚度下限需大於 0.02 MM,以免發生厚度不足狀況 (OFP00369)-{.不符.} 4. 部分大陸料含B元素超過CNS規範管制，故請原料CNS規範之訂單不要配大陸料 (OFP00684)-{.不符.} | 訂單:2507DFD010/001 CPL <生產備註> 事項如下 . 除HGI/ HGL 訂單邊緣不噴油. 其餘皆側緣噴油 (RMK00285) | 訂單:2507DFD010/001 CR1 無 <生產備註> 事項 | 訂單:2507DFD010/001 CR2 無 <生產備註> 事項 | 訂單:2507DFD010/001 CG1 <生產備註> 事項如下 . 瓦形屋頂用 注意鍍層控制範圍：min=標準值，Max=標準值+30 (RMK00103) . 因成形性需求故鍍層量有上限管制，排程變換前後一顆分切請U3暫留，待產線確認鍍層量後再行處置。 (RMK00103) | 訂單:2507DFD010/001 CG2 <生產備註> 事項如下 . 瓦形屋頂用 注意鍍層控制範圍：min=標準值，Max=標準值+30 (RMK00103) . 因成形性需求故鍍層量有上限管制，排程變換前後一顆分切請U3暫留，待產線確認鍍層量後再行處置。 (RMK00103) | 訂單:2507DFD010/001 CC1 <生產備註> 事項如下 . 超低光澤產品,色差計塗佈量依據5+20U為基準。RYF89 以5+22U為基準。 (RMK00103) . 請出口人員貼上"請勿堆疊"紅色標簽. (RMK00103) . R字頭色碼因色差對膜厚極其敏感，MASS目標102%~115%之間. (RMK00103) . R字頭色碼塗佈量須在20U以上,不然會有白色點狀(繩紋),已被客戶訴賠. (RMK00103) . 捲起單位張力請加大至 5.5（有另行備註要求張力設定時，依另行備註需求設定）） (RMK00103) . 1.本單若塗裝背面漆一律改為REVERSE COATING 例外訂單如下敘述 (RMK00163) . 2.例外訂單為R字頭超低光澤與PVDF (＞25μ)，背面漆可改 NATURE COATING，但搭配底漆避免遮蓋性不佳 (RMK00163) . ★品檢注意！JIS&CNS 訂單必須每滿50噸一定要再做一次TEST (RMK00259) . 1.此為NEO塗料,色差計請用有"(20150105)"的標準樣檔名確認色差值,找不到檔案時請通知TED工程師，分機#321 (RMK00343) . 2.色差放行標準為ΔL、Δa、Δb≦±0.6,光澤放行標準放寬到7以下放行,目視色差不管制 (RMK00343) . 2015年發生過訴賠。請出口使用鋼套桶前請檢查焊接處，以免捲取後產生折痕 (RMK00381) | 訂單:2507DFD010/001 CC2 <生產備註> 事項如下 . 超低光澤產品,色差計塗佈量依據5+20U為基準。RYF89 以5+22U為基準。 (RMK00103) . 請出口人員貼上"請勿堆疊"紅色標簽. (RMK00103) . R字頭色碼因色差對膜厚極其敏感，MASS目標102%~115%之間. (RMK00103) . R字頭色碼塗佈量須在20U以上,不然會有白色點狀(繩紋),已被客戶訴賠. (RMK00103) . 1.本單若塗裝背面漆一律改為REVERSE COATING 例外訂單如下敘述 (RMK00163) . 2.例外訂單為R字頭超低光澤與PVDF (＞25μ)，背面漆可改 NATURE COATING，但搭配底漆避免遮蓋性不佳 (RMK00163) . ★品檢注意！JIS&CNS 訂單必須每滿50噸一定要再做一次TEST (RMK00259) . 1.此為NEO塗料,色差計請用有"(20150105)"的標準樣檔名確認色差值,找不到檔案時請通知TED工程師，分機#321 (RMK00343) . 2.色差放行標準為ΔL、Δa、Δb≦±0.6,光澤放行標準放寬到7以下放行,目視色差不管制 (RMK00343) . 2015年發生過訴賠。請出口使用鋼套桶前請檢查焊接處，以免捲取後產生折痕 (RMK00381) | 訂單:2507DFD010/001 RCL 無 <生產備註> 事項 | 訂單:2507DFD010/001 CCPK 無 <生產備註> 事項 | 訂單:2507DFD010/001 CGQC <品檢備註> 事項如下 . 瓦形屋頂用 注意鍍層控制範圍：min=標準值，Max=標準值+30 (RMK00103) | 訂單:2507DFD010/001 CCQC <品檢備註> 事項如下 . 超低光澤產品,色差計塗佈量依據5+20U為基準。RYF89 以5+22U為基準。 (RMK00103) . R字頭色碼因色差對膜厚極其敏感，MASS目標102%~115%之間. (RMK00103) . 1.本單若塗裝背面漆一律改為REVERSE COATING 例外訂單如下敘述 (RMK00163) . 2.例外訂單為R字頭超低光澤與PVDF (＞25μ)，背面漆可改 NATURE COATING，但搭配底漆避免遮蓋性不佳 (RMK00163) . ★品檢注意！JIS&CNS 訂單必須每滿50噸一定要再做一次TEST (RMK00259) . 1.此為NEO塗料,色差計請用有"(20150105)"的標準樣檔名確認色差值,找不到檔案時請通知TED工程師，分機#321 (RMK00343) . 2.色差放行標準為ΔL、Δa、Δb≦±0.6,光澤放行標準放寬到7以下放行,目視色差不管制 (RMK00343) | 訂單:2507DFD010/001 TOL 無 <生產備註> 事項 |  | 訂單 2507DFD010/001 修改記錄如下: 20250625 14:44:50 (93025) 退火碼: >> S1, 用途碼: >> COA012, 背面標示: >> C844, 訂單背面顏色(五碼): >> BW73N, 背面漆膜厚: >> NOM, 背面漆塗漆型式幾塗幾烤: >> 2, 鉻酸鹽: >> Z, 訂單厚度: >> 0.42, 訂單重: >> 15, 重量容許率(下限): >> 10, 重量容許率(上限): >> 10, 訂單寬度: >> 914, 鍍製方式: >> AC, 鋼捲內徑: >> 508, 鋼捲下限重: >> 3, 鋼捲上限重: >> 5, 壓花條件碼: >> -, 表面花紋: >> R, 綠色識別碼: >> -, 印刷輥號: >> -, 產品代碼: >> PPGL, 皮膜碼: >> -, 單位別: >> M, 油品種類: >> Z, 塗油量: >> Z, 包裝代碼: >> D2 , 保護膜碼: >> -, 客戶試片取樣型式: >> -, 調質碼: >> S, 套筒碼: >> S , 規格: >> CGLCC-20, 製造標準: >> CNS, 表面處理劑種類: >> Z, 表面處理劑塗佈量: >> Z, 伸長率測試: >> N, 硬度測試碼: >> N, 抗拉強度測試: >> N, 降伏強度測試: >> N, 厚度變異: >> -1.2, 訂單正面顏色(五碼): >> RYB77, 正面漆膜厚: >> 25, 正面漆塗漆型式幾塗幾烤: >> 2, 修邊碼: >> Y, 重量碼: >> AW, 鋼捲捲向: >> I, 鍍層碼: >> AZ150, | H:厚度偏薄
PPGL | 2507DFD010/002 | 1. 因鋼套桶因縫接處容易對鋼捲產生轉印，所以請確認客戶是否知悉轉印風險 (OFP00256)-{.不符.} | 1. 部分大陸料含B元素超過CNS規範管制，故請原料CNS規範之訂單不要配大陸料 (OFP00684)-{.不符.} | 1. 訂單若有厚度變異，冷軋厚度公差比照烤漆計算公式 , 但最小為 1/2 公差做設定 (OFP00254)-{.不符.} 2. 因鋼套桶因縫接處容易對鋼捲產生轉印，所以請確認客戶是否知悉轉印風險 (OFP00256)-{.不符.} 3. "偏薄要求訂單" 鍍後厚度減 鍍後厚度下限需大於 0.02 MM,以免發生厚度不足狀況 (OFP00369)-{.不符.} 4. 部分大陸料含B元素超過CNS規範管制，故請原料CNS規範之訂單不要配大陸料 (OFP00684)-{.不符.} | 訂單:2507DFD010/002 CPL <生產備註> 事項如下 . 除HGI/ HGL 訂單邊緣不噴油. 其餘皆側緣噴油 (RMK00285) | 訂單:2507DFD010/002 CR1 無 <生產備註> 事項 | 訂單:2507DFD010/002 CR2 無 <生產備註> 事項 | 訂單:2507DFD010/002 CG1 <生產備註> 事項如下 . 瓦形屋頂用 注意鍍層控制範圍：min=標準值，Max=標準值+30 (RMK00103) . 因成形性需求故鍍層量有上限管制，排程變換前後一顆分切請U3暫留，待產線確認鍍層量後再行處置。 (RMK00103) | 訂單:2507DFD010/002 CG2 <生產備註> 事項如下 . 瓦形屋頂用 注意鍍層控制範圍：min=標準值，Max=標準值+30 (RMK00103) . 因成形性需求故鍍層量有上限管制，排程變換前後一顆分切請U3暫留，待產線確認鍍層量後再行處置。 (RMK00103) | 訂單:2507DFD010/002 CC1 <生產備註> 事項如下 . 超低光澤產品,色差計塗佈量依據5+20U為基準。RYF89 以5+22U為基準。 (RMK00103) . 請出口人員貼上"請勿堆疊"紅色標簽. (RMK00103) . R字頭色碼因色差對膜厚極其敏感，MASS目標102%~115%之間. (RMK00103) . R字頭色碼塗佈量須在20U以上,不然會有白色點狀(繩紋),已被客戶訴賠. (RMK00103) . 捲起單位張力請加大至 5.5（有另行備註要求張力設定時，依另行備註需求設定）） (RMK00103) . 1.本單若塗裝背面漆一律改為REVERSE COATING 例外訂單如下敘述 (RMK00163) . 2.例外訂單為R字頭超低光澤與PVDF (＞25μ)，背面漆可改 NATURE COATING，但搭配底漆避免遮蓋性不佳 (RMK00163) . ★品檢注意！JIS&CNS 訂單必須每滿50噸一定要再做一次TEST (RMK00259) . 1.此為NEO塗料,色差計請用有"(20150105)"的標準樣檔名確認色差值,找不到檔案時請通知TED工程師，分機#321 (RMK00343) . 2.色差放行標準為ΔL、Δa、Δb≦±0.6,光澤放行標準放寬到7以下放行,目視色差不管制 (RMK00343) . CC1:本單厚度≧0.52mm，經測試結果標準PMT請以225℃為標準去計算爐溫 (RMK00379) . 2015年發生過訴賠。請出口使用鋼套桶前請檢查焊接處，以免捲取後產生折痕 (RMK00381) | 訂單:2507DFD010/002 CC2 <生產備註> 事項如下 . 超低光澤產品,色差計塗佈量依據5+20U為基準。RYF89 以5+22U為基準。 (RMK00103) . 請出口人員貼上"請勿堆疊"紅色標簽. (RMK00103) . R字頭色碼因色差對膜厚極其敏感，MASS目標102%~115%之間. (RMK00103) . R字頭色碼塗佈量須在20U以上,不然會有白色點狀(繩紋),已被客戶訴賠. (RMK00103) . 1.本單若塗裝背面漆一律改為REVERSE COATING 例外訂單如下敘述 (RMK00163) . 2.例外訂單為R字頭超低光澤與PVDF (＞25μ)，背面漆可改 NATURE COATING，但搭配底漆避免遮蓋性不佳 (RMK00163) . ★品檢注意！JIS&CNS 訂單必須每滿50噸一定要再做一次TEST (RMK00259) . 1.此為NEO塗料,色差計請用有"(20150105)"的標準樣檔名確認色差值,找不到檔案時請通知TED工程師，分機#321 (RMK00343) . 2.色差放行標準為ΔL、Δa、Δb≦±0.6,光澤放行標準放寬到7以下放行,目視色差不管制 (RMK00343) . CC1:本單厚度≧0.52mm，經測試結果標準PMT請以225℃為標準去計算爐溫 (RMK00379) . 2015年發生過訴賠。請出口使用鋼套桶前請檢查焊接處，以免捲取後產生折痕 (RMK00381) | 訂單:2507DFD010/002 RCL 無 <生產備註> 事項 | 訂單:2507DFD010/002 CCPK 無 <生產備註> 事項 | 訂單:2507DFD010/002 CGQC <品檢備註> 事項如下 . 瓦形屋頂用 注意鍍層控制範圍：min=標準值，Max=標準值+30 (RMK00103) | 訂單:2507DFD010/002 CCQC <品檢備註> 事項如下 . 超低光澤產品,色差計塗佈量依據5+20U為基準。RYF89 以5+22U為基準。 (RMK00103) . R字頭色碼因色差對膜厚極其敏感，MASS目標102%~115%之間. (RMK00103) . 1.本單若塗裝背面漆一律改為REVERSE COATING 例外訂單如下敘述 (RMK00163) . 2.例外訂單為R字頭超低光澤與PVDF (＞25μ)，背面漆可改 NATURE COATING，但搭配底漆避免遮蓋性不佳 (RMK00163) . ★品檢注意！JIS&CNS 訂單必須每滿50噸一定要再做一次TEST (RMK00259) . 1.此為NEO塗料,色差計請用有"(20150105)"的標準樣檔名確認色差值,找不到檔案時請通知TED工程師，分機#321 (RMK00343) . 2.色差放行標準為ΔL、Δa、Δb≦±0.6,光澤放行標準放寬到7以下放行,目視色差不管制 (RMK00343) | 訂單:2507DFD010/002 TOL 無 <生產備註> 事項 |  | 訂單 2507DFD010/002 修改記錄如下: 20250625 14:45:17 (93025) 退火碼: >> S1, 用途碼: >> COA012, 背面標示: >> C844, 訂單背面顏色(五碼): >> BW73N, 背面漆膜厚: >> NOM, 背面漆塗漆型式幾塗幾烤: >> 2, 鉻酸鹽: >> Z, 訂單厚度: >> 0.52, 訂單重: >> 15, 重量容許率(下限): >> 10, 重量容許率(上限): >> 10, 訂單寬度: >> 914, 鍍製方式: >> AC, 鋼捲內徑: >> 508, 鋼捲下限重: >> 3, 鋼捲上限重: >> 5, 壓花條件碼: >> -, 表面花紋: >> R, 綠色識別碼: >> -, 印刷輥號: >> -, 產品代碼: >> PPGL, 皮膜碼: >> -, 單位別: >> M, 油品種類: >> Z, 塗油量: >> Z, 包裝代碼: >> D2 , 保護膜碼: >> -, 客戶試片取樣型式: >> -, 調質碼: >> S, 套筒碼: >> S , 規格: >> CGLCC-20, 製造標準: >> CNS, 表面處理劑種類: >> Z, 表面處理劑塗佈量: >> Z, 伸長率測試: >> N, 硬度測試碼: >> N, 抗拉強度測試: >> N, 降伏強度測試: >> N, 厚度變異: >> -1.4, 訂單正面顏色(五碼): >> RYB77, 正面漆膜厚: >> 25, 正面漆塗漆型式幾塗幾烤: >> 2, 修邊碼: >> Y, 重量碼: >> AW, 鋼捲捲向: >> I, 鍍層碼: >> AZ150, | H:厚度偏薄
PPGL | 2507DFD011/001 | 1. 單捲限重檢核 (原料重:16~21, 分切困難:16.80~17.50,20.00~21.00, 單捲限重:2.50~2.80)(OFP00031)-{.不符.} | 1. 烤漆產品"門板"類...指定使用CSC或DS用料，切勿用其它料源 (OFP00129)-{.不符.} 2. 提醒：格來德捲門 CGLC400 投SAE1012料。訂單0.45（CR=0.455) HR=2.52 軋延率 82％。確認OK可不用理會 (OFP00371)-{.不符.} 3. 部分大陸料含B元素超過CNS規範管制，故請原料CNS規範之訂單不要配大陸料 (OFP00684)-{.不符.} | 1. 備註：XXXXX 標準MASS=XXX 為生產與品管依據。排程MASS為請購用不用理會 (OFP00293)-{.不符.} 2. 提醒：格來德捲門 CGLC400 投SAE1012料。訂單0.45（CR=0.455) HR=2.52 軋延率 82％。確認OK可不用理會 (OFP00371)-{.不符.} 3. 【提醒】！本單為直立式包裝，嚴禁鍍鋅或烤漆後以STAGGER捲取 (OFP00451)-{.不符.} 4. 部分大陸料含B元素超過CNS規範管制，故請原料CNS規範之訂單不要配大陸料 (OFP00684)-{.不符.} | 訂單:2507DFD011/001 CPL <生產備註> 事項如下 . 指定使用CSC或中龍或者日本用料，切勿用其它料源。會訴賠... (RMK00241) . 除HGI/ HGL 訂單邊緣不噴油. 其餘皆側緣噴油 (RMK00285) | 訂單:2507DFD011/001 CR1 <生產備註> 事項如下 . 指定使用CSC或中龍或者日本用料，切勿用其它料源。會訴賠... (RMK00241) . 完軋寬度超出管制值上限≦2mm時,冷軋繼續生產並填寫品質異常通報單給鍍鋅線,以便調整張力與板溫 (RMK00278) | 訂單:2507DFD011/001 CR2 <生產備註> 事項如下 . 指定使用CSC或中龍或者日本用料，切勿用其它料源。會訴賠... (RMK00241) . 完軋寬度超出管制值上限≦2mm時,冷軋繼續生產並填寫品質異常通報單給鍍鋅線,以便調整張力與板溫 (RMK00278) | 訂單:2507DFD011/001 CG1 <生產備註> 事項如下 . ★ SKP+T/L 的 EL％總和 CQ ＞0.8％,材質SAE1012＞0.6 ％ --->一定要達到不然會訴賠★ (RMK00241) . 指定使用CSC或中龍或者日本用料，切勿用其它料源。會訴賠... (RMK00241) . 因為SKP+T/L 的 EL％總和 CQ ＞0.8％,材質SAE1012＞0.6 ％以上時，烤漆品檢測試Fluting 會NG降級 (RMK00241) . 若SKP+T/L 的 EL％總和 CQ ＞0.8％,材質SAE1012＞0.6 ％ 未能符合，反應給下製程與TED工程師 (RMK00241) | 訂單:2507DFD011/001 CG2 <生產備註> 事項如下 . ★ SKP+T/L 的 EL％總和 CQ ＞0.8％,材質SAE1012＞0.6 ％ --->一定要達到不然會訴賠★ (RMK00241) . 指定使用CSC或中龍或者日本用料，切勿用其它料源。會訴賠... (RMK00241) . 因為SKP+T/L 的 EL％總和 CQ ＞0.8％,材質SAE1012＞0.6 ％以上時，烤漆品檢測試Fluting 會NG降級 (RMK00241) . 若SKP+T/L 的 EL％總和 CQ ＞0.8％,材質SAE1012＞0.6 ％ 未能符合，反應給下製程與TED工程師 (RMK00241) | 訂單:2507DFD011/001 CC1 <生產備註> 事項如下 . 【MASS】BY60T 標準MASS=60+180=240 為生產與品管依據。排程MASS為請購用不用理會 (RMK-E_CHIN) . 【分切】因用戶的大天車裁撤，因此必須降低最大限重；在最後一顆分切鋼捲，若是超過3.2噸，再次分切成2顆1噸多的小鋼捲，重量低於訂單限重客戶也願意 一級品接受 (RMK-E_CHIN) . 1.本單若塗裝背面漆一律改為REVERSE COATING 例外訂單如下敘述 (RMK00163) . 2.例外訂單為R字頭超低光澤與PVDF (＞25μ)，背面漆可改 NATURE COATING，但搭配底漆避免遮蓋性不佳 (RMK00163) . 請注意面漆（扣除底漆mass）mass必須≧90％ STD MASS (訂單有耐磨耗需求) (RMK00214) . 每顆母鋼捲 留烤漆板 全寬*30CM*1片 並註明(1)鋼捲號碼(2)耐磨耗 給實驗室做耐磨耗試驗.請浮貼三張標籤！ (RMK00214) . 一般CQ T/L EL％目標0.1％，視板面或狀況可做調整--->不然下製程會發生FLUTING會訴賠 (RMK00241) . ★本產品因訴賠過，一定得做 Fluting TEST，線上EL％有調整時需再確認★ (RMK00241) . ★品檢注意！JIS&CNS 訂單必須每滿50噸一定要再做一次TEST (RMK00259) . 【捲取】注意！本單為直立式包裝。禁用STAGGER捲取送包裝！送RCL重處理例外。 (RMK00512) | 訂單:2507DFD011/001 CC2 <生產備註> 事項如下 . 【MASS】BY60T 標準MASS=60+180=240 為生產與品管依據。排程MASS為請購用不用理會 (RMK-E_CHIN) . 【分切】因用戶的大天車裁撤，因此必須降低最大限重；在最後一顆分切鋼捲，若是超過3.2噸，再次分切成2顆1噸多的小鋼捲，重量低於訂單限重客戶也願意 一級品接受 (RMK-E_CHIN) . 1.本單若塗裝背面漆一律改為REVERSE COATING 例外訂單如下敘述 (RMK00163) . 2.例外訂單為R字頭超低光澤與PVDF (＞25μ)，背面漆可改 NATURE COATING，但搭配底漆避免遮蓋性不佳 (RMK00163) . 請注意面漆（扣除底漆mass）mass必須≧90％ STD MASS (訂單有耐磨耗需求) (RMK00214) . 每顆母鋼捲 留烤漆板 全寬*30CM*1片 並註明(1)鋼捲號碼(2)耐磨耗 給實驗室做耐磨耗試驗.請浮貼三張標籤！ (RMK00214) . 一般CQ T/L EL％目標0.1％，視板面或狀況可做調整--->不然下製程會發生FLUTING會訴賠 (RMK00241) . ★本產品因訴賠過，一定得做 Fluting TEST，線上EL％有調整時需再確認★ (RMK00241) . ★品檢注意！JIS&CNS 訂單必須每滿50噸一定要再做一次TEST (RMK00259) . 【捲取】注意！本單為直立式包裝。禁用STAGGER捲取送包裝！送RCL重處理例外。 (RMK00512) | 訂單:2507DFD011/001 RCL <生產備註> 事項如下 . 【捲取】注意！本單為直立式包裝。禁用STAGGER捲取送包裝！送RCL重處理例外。 (RMK00512) | 訂單:2507DFD011/001 CCPK 無 <生產備註> 事項 | 訂單:2507DFD011/001 CGQC 無 <品檢備註> 事項 | 訂單:2507DFD011/001 CCQC <品檢備註> 事項如下 . 【MASS】BY60T 標準MASS=60+180=240 為生產與品管依據。排程MASS為請購用不用理會 (RMK-E_CHIN) . 【分切】因用戶的大天車裁撤，因此必須降低最大限重；在最後一顆分切鋼捲，若是超過3.2噸，再次分切成2顆1噸多的小鋼捲，重量低於訂單限重客戶也願意 一級品接受 (RMK-E_CHIN) . 1.本單若塗裝背面漆一律改為REVERSE COATING 例外訂單如下敘述 (RMK00163) . 2.例外訂單為R字頭超低光澤與PVDF (＞25μ)，背面漆可改 NATURE COATING，但搭配底漆避免遮蓋性不佳 (RMK00163) . 請注意面漆（扣除底漆mass）mass必須≧90％ STD MASS (訂單有耐磨耗需求) (RMK00214) . 每顆母鋼捲 留烤漆板 全寬*30CM*1片 並註明(1)鋼捲號碼(2)耐磨耗 給實驗室做耐磨耗試驗.請浮貼三張標籤！ (RMK00214) . ★本產品因訴賠過，一定得做 Fluting TEST，線上EL％有調整時需再確認★ (RMK00241) . ★品檢注意！JIS&CNS 訂單必須每滿50噸一定要再做一次TEST (RMK00259) . 【捲取】注意！本單為直立式包裝。禁用STAGGER捲取送包裝！送RCL重處理例外。 (RMK00512) | 訂單:2507DFD011/001 TOL 無 <生產備註> 事項 | 【分切】因用戶的大天車裁撤，因此必須降低最大限重；在最後一顆分切鋼捲，若是超過3.2噸，再次分切成2顆1噸多的小鋼捲，重量低於訂單限重客戶也願意 一級品接受^^/CC1/CC2/CCQC/ <<.E_CHIN 2025/06/26 11:25.>> 【MASS】BY60T 標準MASS=60+180=240 為生產與品管依據。排程MASS為請購用不用理會^^/CC1/CC2/CCQC/^^ <<.E_CHIN 2025/06/26 11:26.>> | 訂單 2507DFD011/001 修改記錄如下: 20250626 08:49:39 (93025) 退火碼: >> S1, 用途碼: >> COA010, 背面標示: >> C845, 訂單背面顏色(五碼): >> BY60T, 背面漆膜厚: >> NOM, 背面漆塗漆型式幾塗幾烤: >> 2, 鉻酸鹽: >> Z, 訂單厚度: >> 0.45, 訂單重: >> 30, 重量容許率(下限): >> 10, 重量容許率(上限): >> 10, 訂單寬度: >> 960, 鍍製方式: >> BC, 鋼捲內徑: >> 508, 鋼捲下限重: >> 2.5, 鋼捲上限重: >> 2.8, 壓花條件碼: >> -, 表面花紋: >> R, 綠色識別碼: >> -, 印刷輥號: >> -, 產品代碼: >> PPGL, 皮膜碼: >> -, 單位別: >> M, 油品種類: >> Z, 塗油量: >> Z, 包裝代碼: >> D7 , 保護膜碼: >> -, 客戶試片取樣型式: >> -, 調質碼: >> S, 套筒碼: >> P , 規格: >> CGLC400-20, 製造標準: >> CNS, 表面處理劑種類: >> Z, 表面處理劑塗佈量: >> Z, 伸長率測試: >> Y, 硬度測試碼: >> Y, 抗拉強度測試: >> Y, 降伏強度測試: >> Y, 厚度變異: >> 0, 訂單正面顏色(五碼): >> 3B406, 正面漆膜厚: >> NOM, 正面漆塗漆型式幾塗幾烤: >> 2, 修邊碼: >> Y, 重量碼: >> AW, 鋼捲捲向: >> O, 鍍層碼: >> AZ150, | *:
PPGI | 2507DFD012/001 |  | 1. 部分大陸料含B元素超過CNS規範管制，故請原料CNS規範之訂單不要配大陸料 (OFP00684)-{.不符.} | 1. 訂單若有厚度變異，冷軋厚度公差比照烤漆計算公式 , 但最小為 1/2 公差做設定 (OFP00254)-{.不符.} 2. "偏薄要求訂單" 鍍後厚度減 鍍後厚度下限需大於 0.02 MM,以免發生厚度不足狀況 (OFP00369)-{.不符.} 3. 部分大陸料含B元素超過CNS規範管制，故請原料CNS規範之訂單不要配大陸料 (OFP00684)-{.不符.} | 訂單:2507DFD012/001 CPL <生產備註> 事項如下 . ★A.3.【烤漆出口】分切限重請盡量朝下限生產，並請注意有無鼓起現象 (RMK-YL_KUNG) . ★A.2.1.若★鍍鋅出口★發現鼓起請回饋TED，並可繼續生產 (RMK-YL_KUNG) . ★A.2.鍍鋅出口並特別注意有無鼓起超出放行標準 (RMK-YL_KUNG) . ★A.1.烤漆最終分切限重:3～5 T。 (RMK-YL_KUNG) . ★A.訂單寬度797 mm HR標準範圍807~827 mm，因掏庫存15噸 ,故用庫存料代用 HR 寬度 835 mm代用。有超修鍍後捲取可能鼓起，請各線遵循以下 (RMK-YL_KUNG) . 除HGI/ HGL 訂單邊緣不噴油. 其餘皆側緣噴油 (RMK00285) | 訂單:2507DFD012/001 CR1 <生產備註> 事項如下 . ★A.3.【烤漆出口】分切限重請盡量朝下限生產，並請注意有無鼓起現象 (RMK-YL_KUNG) . ★A.2.1.若★鍍鋅出口★發現鼓起請回饋TED，並可繼續生產 (RMK-YL_KUNG) . ★A.2.鍍鋅出口並特別注意有無鼓起超出放行標準 (RMK-YL_KUNG) . ★A.1.烤漆最終分切限重:3～5 T。 (RMK-YL_KUNG) . ★A.訂單寬度797 mm HR標準範圍807~827 mm，因掏庫存15噸 ,故用庫存料代用 HR 寬度 835 mm代用。有超修鍍後捲取可能鼓起，請各線遵循以下 (RMK-YL_KUNG) . 每組工輥生產之第一顆鋼捲, 檢查振動輥痕或砂輪痕 (RMK00307) | 訂單:2507DFD012/001 CR2 <生產備註> 事項如下 . ★A.3.【烤漆出口】分切限重請盡量朝下限生產，並請注意有無鼓起現象 (RMK-YL_KUNG) . ★A.2.1.若★鍍鋅出口★發現鼓起請回饋TED，並可繼續生產 (RMK-YL_KUNG) . ★A.2.鍍鋅出口並特別注意有無鼓起超出放行標準 (RMK-YL_KUNG) . ★A.1.烤漆最終分切限重:3～5 T。 (RMK-YL_KUNG) . ★A.訂單寬度797 mm HR標準範圍807~827 mm，因掏庫存15噸 ,故用庫存料代用 HR 寬度 835 mm代用。有超修鍍後捲取可能鼓起，請各線遵循以下 (RMK-YL_KUNG) . 每組工輥生產之第一顆鋼捲, 檢查振動輥痕或砂輪痕 (RMK00307) | 訂單:2507DFD012/001 CG1 <生產備註> 事項如下 . ★A.3.【烤漆出口】分切限重請盡量朝下限生產，並請注意有無鼓起現象 (RMK-YL_KUNG) . ★A.2.1.若★鍍鋅出口★發現鼓起請回饋TED，並可繼續生產 (RMK-YL_KUNG) . ★A.2.鍍鋅出口並特別注意有無鼓起超出放行標準 (RMK-YL_KUNG) . ★A.1.烤漆最終分切限重:3～5 T。 (RMK-YL_KUNG) . ★A.訂單寬度797 mm HR標準範圍807~827 mm，因掏庫存15噸 ,故用庫存料代用 HR 寬度 835 mm代用。有超修鍍後捲取可能鼓起，請各線遵循以下 (RMK-YL_KUNG) . SKP:下工輥RA:0.5-0.8,上工輥RA:0.5-0.8,EL:2.0±0.5%, (RMK00050) . 弓形度≦8MM/300MM 中波高≦2.5MM 邊波高≦3MM 急峻度≦0.6%. (RMK00050) . 刷輥須持續使用,並記得要噴水. (RMK00050) . TENSION LEVELLER:EL%≦0.2%,控制C-ROLL及L-ROLL來調整弓形度. (RMK00050) | 訂單:2507DFD012/001 CG2 <生產備註> 事項如下 . ★A.3.【烤漆出口】分切限重請盡量朝下限生產，並請注意有無鼓起現象 (RMK-YL_KUNG) . ★A.2.1.若★鍍鋅出口★發現鼓起請回饋TED，並可繼續生產 (RMK-YL_KUNG) . ★A.2.鍍鋅出口並特別注意有無鼓起超出放行標準 (RMK-YL_KUNG) . ★A.1.烤漆最終分切限重:3～5 T。 (RMK-YL_KUNG) . ★A.訂單寬度797 mm HR標準範圍807~827 mm，因掏庫存15噸 ,故用庫存料代用 HR 寬度 835 mm代用。有超修鍍後捲取可能鼓起，請各線遵循以下 (RMK-YL_KUNG) . SKP:下工輥RA:0.5-0.8,上工輥RA:0.5-0.8,EL:2.0±0.5%, (RMK00050) . 弓形度≦8MM/300MM 中波高≦2.5MM 邊波高≦3MM 急峻度≦0.6%. (RMK00050) . 刷輥須持續使用,並記得要噴水. (RMK00050) . TENSION LEVELLER:EL%≦0.2%,控制C-ROLL及L-ROLL來調整弓形度. (RMK00050) | 訂單:2507DFD012/001 CC1 <生產備註> 事項如下 . ★A.4. 此為超修鋼捲，請烤漆品檢加強注意邊緣鼓起之確認，COIL NO 5051759母鋼第一分切請計畫性暫留(當班送RCL外切10米確認板形)，原因為鼓起確認 (RMK-YL_KUNG) . ★A.3.【烤漆出口】分切限重請盡量朝下限生產，並請注意有無鼓起現象 (RMK-YL_KUNG) . ★A.2.1.若★鍍鋅出口★發現鼓起請回饋TED，並可繼續生產 (RMK-YL_KUNG) . ★A.2.鍍鋅出口並特別注意有無鼓起超出放行標準 (RMK-YL_KUNG) . ★A.1.烤漆最終分切限重:3～5 T。 (RMK-YL_KUNG) . ★A.訂單寬度797 mm HR標準範圍807~827 mm，因掏庫存15噸 ,故用庫存料代用 HR 寬度 835 mm代用。有超修鍍後捲取可能鼓起，請各線遵循以下 (RMK-YL_KUNG) . 塗裝請使用無毒專用設備(回流管.PUMP........). (RMK00050) . 注意前處理相關設備,清潔與更換以防污染. (RMK00050) . 品檢剪切例行A4保留試片剩餘部份請暫留並貼標籤給LAB測試發泡. (RMK00050) . ★品檢注意！JIS&CNS 訂單必須每滿50噸一定要再做一次TEST (RMK00259) . 【品檢】水痕允許距板邊40mm內 (RMK00348) . 【品檢】每個母鋼最後分切的尾板需量測板形,NG送RCL切除(鍍鋅內圈捲軸效應產生的邊波) (RMK00348) . 【品檢】背面漆更換時須測試發泡試驗 *色碼(含正、背面)更換時需要測試RoHS (RMK00348) . 【品檢】A4保留試片裁切後請留下並貼標籤給LAB進行發泡測試 (RMK00348) . 因進位問題 BYF71 9u 手動計算 170.1基本檔設定170，批次檔電腦自動進位為175。于此聲明生產與相關檢測 塗佈量以170 為標準 (RMK00466) | 訂單:2507DFD012/001 CC2 <生產備註> 事項如下 . ★A.4. 此為超修鋼捲，請烤漆品檢加強注意邊緣鼓起之確認，COIL NO 5051759母鋼第一分切請計畫性暫留(當班送RCL外切10米確認板形)，原因為鼓起確認 (RMK-YL_KUNG) . ★A.3.【烤漆出口】分切限重請盡量朝下限生產，並請注意有無鼓起現象 (RMK-YL_KUNG) . ★A.2.1.若★鍍鋅出口★發現鼓起請回饋TED，並可繼續生產 (RMK-YL_KUNG) . ★A.2.鍍鋅出口並特別注意有無鼓起超出放行標準 (RMK-YL_KUNG) . ★A.1.烤漆最終分切限重:3～5 T。 (RMK-YL_KUNG) . ★A.訂單寬度797 mm HR標準範圍807~827 mm，因掏庫存15噸 ,故用庫存料代用 HR 寬度 835 mm代用。有超修鍍後捲取可能鼓起，請各線遵循以下 (RMK-YL_KUNG) . 塗裝請使用無毒專用設備(回流管.PUMP........). (RMK00050) . 注意前處理相關設備,清潔與更換以防污染. (RMK00050) . 品檢剪切例行A4保留試片剩餘部份請暫留並貼標籤給LAB測試發泡. (RMK00050) . 20120627晨會決議 CC2生產 PPGI 時請使用表調 (RMK00191) . ★品檢注意！JIS&CNS 訂單必須每滿50噸一定要再做一次TEST (RMK00259) . 【品檢】水痕允許距板邊40mm內 (RMK00348) . 【品檢】每個母鋼最後分切的尾板需量測板形,NG送RCL切除(鍍鋅內圈捲軸效應產生的邊波) (RMK00348) . 【品檢】背面漆更換時須測試發泡試驗 *色碼(含正、背面)更換時需要測試RoHS (RMK00348) . 【品檢】A4保留試片裁切後請留下並貼標籤給LAB進行發泡測試 (RMK00348) . 因進位問題 BYF71 9u 手動計算 170.1基本檔設定170，批次檔電腦自動進位為175。于此聲明生產與相關檢測 塗佈量以170 為標準 (RMK00466) | 訂單:2507DFD012/001 RCL 無 <生產備註> 事項 | 訂單:2507DFD012/001 CCPK 無 <生產備註> 事項 | 訂單:2507DFD012/001 CGQC <品檢備註> 事項如下 . ★A.3.【烤漆出口】分切限重請盡量朝下限生產，並請注意有無鼓起現象 (RMK-YL_KUNG) . ★A.2.1.若★鍍鋅出口★發現鼓起請回饋TED，並可繼續生產 (RMK-YL_KUNG) . ★A.2.鍍鋅出口並特別注意有無鼓起超出放行標準 (RMK-YL_KUNG) . ★A.1.烤漆最終分切限重:3～5 T。 (RMK-YL_KUNG) . ★A.訂單寬度797 mm HR標準範圍807~827 mm，因掏庫存15噸 ,故用庫存料代用 HR 寬度 835 mm代用。有超修鍍後捲取可能鼓起，請各線遵循以下 (RMK-YL_KUNG) . 弓形度≦8MM/300MM 中波高≦2.5MM 邊波高≦3MM 急峻度≦0.6%. (RMK00050) | 訂單:2507DFD012/001 CCQC <品檢備註> 事項如下 . ★A.4. 此為超修鋼捲，請烤漆品檢加強注意邊緣鼓起之確認，COIL NO 5051759母鋼第一分切請計畫性暫留(當班送RCL外切10米確認板形)，原因為鼓起確認 (RMK-YL_KUNG) . ★A.3.【烤漆出口】分切限重請盡量朝下限生產，並請注意有無鼓起現象 (RMK-YL_KUNG) . ★A.2.1.若★鍍鋅出口★發現鼓起請回饋TED，並可繼續生產 (RMK-YL_KUNG) . ★A.2.鍍鋅出口並特別注意有無鼓起超出放行標準 (RMK-YL_KUNG) . ★A.1.烤漆最終分切限重:3～5 T。 (RMK-YL_KUNG) . ★A.訂單寬度797 mm HR標準範圍807~827 mm，因掏庫存15噸 ,故用庫存料代用 HR 寬度 835 mm代用。有超修鍍後捲取可能鼓起，請各線遵循以下 (RMK-YL_KUNG) . 品檢剪切例行A4保留試片剩餘部份請暫留並貼標籤給LAB測試發泡. (RMK00050) . ★品檢注意！JIS&CNS 訂單必須每滿50噸一定要再做一次TEST (RMK00259) . 【品檢】水痕允許距板邊40mm內 (RMK00348) . 【品檢】每個母鋼最後分切的尾板需量測板形,NG送RCL切除(鍍鋅內圈捲軸效應產生的邊波) (RMK00348) . 【品檢】背面漆更換時須測試發泡試驗 *色碼(含正、背面)更換時需要測試RoHS (RMK00348) . 【品檢】A4保留試片裁切後請留下並貼標籤給LAB進行發泡測試 (RMK00348) . 因進位問題 BYF71 9u 手動計算 170.1基本檔設定170，批次檔電腦自動進位為175。于此聲明生產與相關檢測 塗佈量以170 為標準 (RMK00466) | 訂單:2507DFD012/001 TOL 無 <生產備註> 事項 | ★A.訂單寬度797 mm HR標準範圍807~827 mm，因掏庫存15噸 ,故用庫存料代用 HR 寬度 835 mm代用。有超修鍍後捲取可能鼓起，請各線遵循以下^^/CPL/CR1/CR2/CG1/CG2/CC1/CC2/CGQC/CCQC/ <<.YL_KUNG 2025/06/27 13:52.>> ★A.1.烤漆最終分切限重:3～5 T。^^/CPL/CR1/CR2/CG1/CG2/CC1/CC2/CGQC/CCQC/ <<.YL_KUNG 2025/06/27 14:00.>> ★A.2.鍍鋅出口並特別注意有無鼓起超出放行標準^^/CPL/CR1/CR2/CG1/CG2/CC1/CC2/CGQC/CCQC/ <<.YL_KUNG 2025/06/27 14:01.>> ★A.2.1.若★鍍鋅出口★發現鼓起請回饋TED，並可繼續生產^^/CPL/CR1/CR2/CG1/CG2/CC1/CC2/CGQC/CCQC/ <<.YL_KUNG 2025/06/27 14:01.>> ★A.3.【烤漆出口】分切限重請盡量朝下限生產，並請注意有無鼓起現象^^/CPL/CR1/CR2/CG1/CG2/CC1/CC2/CGQC/CCQC/ <<.YL_KUNG 2025/06/27 14:02.>> ★A.4. 此為超修鋼捲，請烤漆品檢加強注意邊緣鼓起之確認，COIL NO 5051759母鋼第一分切請計畫性暫留(當班送RCL外切10米確認板形)，原因為鼓起確認^^/CC1/CC2/CCQC/ <<.YL_KUNG 2025/06/27 14:02.>> | 訂單 2507DFD012/001 修改記錄如下: 20250626 13:05:30 (93025) 退火碼: >> S1, 用途碼: >> CIC001, 背面標示: >> S000, 訂單背面顏色(五碼): >> BYF71, 背面漆膜厚: >> NOM, 背面漆塗漆型式幾塗幾烤: >> 1, 鉻酸鹽: >> Z, 訂單厚度: >> 0.326, 訂單重: >> 15, 重量容許率(下限): >> 10, 重量容許率(上限): >> 10, 訂單寬度: >> 797, 鍍製方式: >> BC, 鋼捲內徑: >> 508, 鋼捲下限重: >> 3, 鋼捲上限重: >> 5, 壓花條件碼: >> -, 表面花紋: >> Z, GL鋅花要求下限: >> 0, GL鋅花要求上限: >> 0, 綠色識別碼: >> R2, 印刷輥號: >> -, 產品代碼: >> PPGI, 皮膜碼: >> -, 單位別: >> M, 油品種類: >> Z, 塗油量: >> Z, 包裝代碼: >> S3 , 保護膜碼: >> -, 客戶試片取樣型式: >> -, 調質碼: >> S, 套筒碼: >> E , 規格: >> CGCC-10, 製造標準: >> CNS, 表面處理劑種類: >> Z, 表面處理劑塗佈量: >> Z, 伸長率測試: >> N, 硬度測試碼: >> N, 抗拉強度測試: >> N, 降伏強度測試: >> N, 厚度變異: >> -2.4, 訂單正面顏色(五碼): >> AYF53, 正面漆膜厚: >> 25, 正面漆塗漆型式幾塗幾烤: >> 2, 修邊碼: >> Y, 重量碼: >> AW, 鋼捲捲向: >> O, 鍍層碼: >> Z08, | H:厚度偏薄
PPGL | 2507DFD015/001 | 1. 因鋼套桶因縫接處容易對鋼捲產生轉印，所以請確認客戶是否知悉轉印風險 (OFP00256)-{.不符.} 2. 單捲限重檢核 (原料重:16.5~21.5, 分切困難:20.00~21.00, 單捲限重:4.00~5.00)(OFP00031)-{.不符.} | 1. 部分大陸料含B元素超過CNS規範管制，故請原料CNS規範之訂單不要配大陸料 (OFP00684)-{.不符.} | 1. 因鋼套桶因縫接處容易對鋼捲產生轉印，所以請確認客戶是否知悉轉印風險 (OFP00256)-{.不符.} 2. 部分大陸料含B元素超過CNS規範管制，故請原料CNS規範之訂單不要配大陸料 (OFP00684)-{.不符.} | 訂單:2507DFD015/001 CPL <生產備註> 事項如下 . 除HGI/ HGL 訂單邊緣不噴油. 其餘皆側緣噴油 (RMK00285) | 訂單:2507DFD015/001 CR1 無 <生產備註> 事項 | 訂單:2507DFD015/001 CR2 無 <生產備註> 事項 | 訂單:2507DFD015/001 CG1 <生產備註> 事項如下 . 平板類,鍍鋅生產時SKIN PASS & T/L 請依據鍍鋅標準規定生產 (RMK00100) . 鍍鋅表面不可有鋅痕、壓痕、凹陷、及刮傷 、應變痕等。 (RMK00100) . 出口鋼捲盤捲後目視不允許有鼓起. (RMK00100) . 瓦形屋頂用 注意鍍層控制範圍：min=標準值，Max=標準值+30 (RMK00103) . 因成形性需求故鍍層量有上限管制，排程變換前後一顆分切請U3暫留，待產線確認鍍層量後再行處置。 (RMK00103) | 訂單:2507DFD015/001 CG2 <生產備註> 事項如下 . 平板類,鍍鋅生產時SKIN PASS & T/L 請依據鍍鋅標準規定生產 (RMK00100) . 鍍鋅表面不可有鋅痕、壓痕、凹陷、及刮傷 、應變痕等。 (RMK00100) . 出口鋼捲盤捲後目視不允許有鼓起. (RMK00100) . 瓦形屋頂用 注意鍍層控制範圍：min=標準值，Max=標準值+30 (RMK00103) . 因成形性需求故鍍層量有上限管制，排程變換前後一顆分切請U3暫留，待產線確認鍍層量後再行處置。 (RMK00103) | 訂單:2507DFD015/001 CC1 <生產備註> 事項如下 . 【分切】經確認原鋼重搭配分切限重4-5噸，應該剛剛好 (RMK-E_CHIN) . 超低光澤產品,色差計塗佈量依據5+20U為基準。RYF89 以5+22U為基準。 (RMK00103) . 請出口人員貼上"請勿堆疊"紅色標簽. (RMK00103) . R字頭色碼因色差對膜厚極其敏感，MASS目標102%~115%之間. (RMK00103) . R字頭色碼塗佈量須在20U以上,不然會有白色點狀(繩紋),已被客戶訴賠. (RMK00103) . 捲起單位張力請加大至 5.5（有另行備註要求張力設定時，依另行備註需求設定）） (RMK00103) . 1.本單若塗裝背面漆一律改為REVERSE COATING 例外訂單如下敘述 (RMK00163) . 2.例外訂單為R字頭超低光澤與PVDF (＞25μ)，背面漆可改 NATURE COATING，但搭配底漆避免遮蓋性不佳 (RMK00163) . 弘曄戶外壁板可允許兩邊有背漆轉印，但是必須管制"單邊"≦5 mm (RMK00254) . ★品檢注意！JIS&CNS 訂單必須每滿50噸一定要再做一次TEST (RMK00259) . 1.此為NEO塗料,色差計請用有"(20150105)"的標準樣檔名確認色差值,找不到檔案時請通知TED雯青#314 (RMK00342) . 2.色差放行標準為ΔL、Δa、Δb≦±0.6,光澤放行標準放寬到7以下放行,目視色差不管制 (RMK00342) . * 可允許單邊背面漆轉印 (RMK00350) . * 允許兩邊有背漆轉印，但是必須管制"單邊"≦5 mm (RMK00350) . 2015年發生過訴賠。請出口使用鋼套桶前請檢查焊接處，以免捲取後產生折痕 (RMK00381) | 訂單:2507DFD015/001 CC2 <生產備註> 事項如下 . 【分切】經確認原鋼重搭配分切限重4-5噸，應該剛剛好 (RMK-E_CHIN) . 超低光澤產品,色差計塗佈量依據5+20U為基準。RYF89 以5+22U為基準。 (RMK00103) . 請出口人員貼上"請勿堆疊"紅色標簽. (RMK00103) . R字頭色碼因色差對膜厚極其敏感，MASS目標102%~115%之間. (RMK00103) . R字頭色碼塗佈量須在20U以上,不然會有白色點狀(繩紋),已被客戶訴賠. (RMK00103) . 1.本單若塗裝背面漆一律改為REVERSE COATING 例外訂單如下敘述 (RMK00163) . 2.例外訂單為R字頭超低光澤與PVDF (＞25μ)，背面漆可改 NATURE COATING，但搭配底漆避免遮蓋性不佳 (RMK00163) . 弘曄戶外壁板可允許兩邊有背漆轉印，但是必須管制"單邊"≦5 mm (RMK00254) . ★品檢注意！JIS&CNS 訂單必須每滿50噸一定要再做一次TEST (RMK00259) . 1.此為NEO塗料,色差計請用有"(20150105)"的標準樣檔名確認色差值,找不到檔案時請通知TED雯青#314 (RMK00342) . 2.色差放行標準為ΔL、Δa、Δb≦±0.6,光澤放行標準放寬到7以下放行,目視色差不管制 (RMK00342) . * 可允許單邊背面漆轉印 (RMK00350) . * 允許兩邊有背漆轉印，但是必須管制"單邊"≦5 mm (RMK00350) . 2015年發生過訴賠。請出口使用鋼套桶前請檢查焊接處，以免捲取後產生折痕 (RMK00381) | 訂單:2507DFD015/001 RCL 無 <生產備註> 事項 | 訂單:2507DFD015/001 CCPK 無 <生產備註> 事項 | 訂單:2507DFD015/001 CGQC <品檢備註> 事項如下 . 瓦形屋頂用 注意鍍層控制範圍：min=標準值，Max=標準值+30 (RMK00103) | 訂單:2507DFD015/001 CCQC <品檢備註> 事項如下 . 超低光澤產品,色差計塗佈量依據5+20U為基準。RYF89 以5+22U為基準。 (RMK00103) . R字頭色碼因色差對膜厚極其敏感，MASS目標102%~115%之間. (RMK00103) . 1.本單若塗裝背面漆一律改為REVERSE COATING 例外訂單如下敘述 (RMK00163) . 2.例外訂單為R字頭超低光澤與PVDF (＞25μ)，背面漆可改 NATURE COATING，但搭配底漆避免遮蓋性不佳 (RMK00163) . 弘曄戶外壁板可允許兩邊有背漆轉印，但是必須管制"單邊"≦5 mm (RMK00254) . ★品檢注意！JIS&CNS 訂單必須每滿50噸一定要再做一次TEST (RMK00259) . 1.此為NEO塗料,色差計請用有"(20150105)"的標準樣檔名確認色差值,找不到檔案時請通知TED雯青#314 (RMK00342) . 2.色差放行標準為ΔL、Δa、Δb≦±0.6,光澤放行標準放寬到7以下放行,目視色差不管制 (RMK00342) . * 可允許單邊背面漆轉印 (RMK00350) . * 允許兩邊有背漆轉印，但是必須管制"單邊"≦5 mm (RMK00350) | 訂單:2507DFD015/001 TOL 無 <生產備註> 事項 | 【分切】經確認原鋼重搭配分切限重4-5噸，應該剛剛好^^/CC1/CC2/ <<.E_CHIN 2025/07/02 11:06.>> | 訂單 2507DFD015/001 修改記錄如下: 20250627 14:36:10 (25028) 退火碼: >> S1, 用途碼: >> CIA008, 背面標示: >> C844, 訂單背面顏色(五碼): >> BW73N, 背面漆膜厚: >> NOM, 背面漆塗漆型式幾塗幾烤: >> 2, 鉻酸鹽: >> Z, 訂單厚度: >> 0.326, 訂單重: >> 20, 重量容許率(下限): >> 10, 重量容許率(上限): >> 10, 訂單寬度: >> 1010, 鍍製方式: >> BC, 鋼捲內徑: >> 508, 鋼捲下限重: >> 4, 鋼捲上限重: >> 5, 壓花條件碼: >> -, 表面花紋: >> R, 綠色識別碼: >> -, 印刷輥號: >> -, 產品代碼: >> PPGL, 皮膜碼: >> -, 單位別: >> M, 油品種類: >> Z, 塗油量: >> Z, 包裝代碼: >> D2 , 保護膜碼: >> -, 客戶試片取樣型式: >> -, 調質碼: >> S, 套筒碼: >> S , 規格: >> CGLCC-20, 製造標準: >> CNS, 表面處理劑種類: >> Z, 表面處理劑塗佈量: >> Z, 伸長率測試: >> N, 硬度測試碼: >> N, 抗拉強度測試: >> N, 降伏強度測試: >> N, 厚度變異: >> 0, 訂單正面顏色(五碼): >> RBF46, 正面漆膜厚: >> 25, 正面漆塗漆型式幾塗幾烤: >> 2, 修邊碼: >> Y, 重量碼: >> AW, 鋼捲捲向: >> I, 鍍層碼: >> AZ150, | *:
PPGL | 2507DFD015/002 |  | 1. 部分大陸料含B元素超過CNS規範管制，故請原料CNS規範之訂單不要配大陸料 (OFP00684)-{.不符.} | 1. 部分大陸料含B元素超過CNS規範管制，故請原料CNS規範之訂單不要配大陸料 (OFP00684)-{.不符.} | 訂單:2507DFD015/002 CPL <生產備註> 事項如下 . 除HGI/ HGL 訂單邊緣不噴油. 其餘皆側緣噴油 (RMK00285) | 訂單:2507DFD015/002 CR1 無 <生產備註> 事項 | 訂單:2507DFD015/002 CR2 無 <生產備註> 事項 | 訂單:2507DFD015/002 CG1 <生產備註> 事項如下 . 平板類,鍍鋅生產時SKIN PASS & T/L 請依據鍍鋅標準規定生產 (RMK00100) . 鍍鋅表面不可有鋅痕、壓痕、凹陷、及刮傷 、應變痕等。 (RMK00100) . 出口鋼捲盤捲後目視不允許有鼓起. (RMK00100) | 訂單:2507DFD015/002 CG2 <生產備註> 事項如下 . 平板類,鍍鋅生產時SKIN PASS & T/L 請依據鍍鋅標準規定生產 (RMK00100) . 鍍鋅表面不可有鋅痕、壓痕、凹陷、及刮傷 、應變痕等。 (RMK00100) . 出口鋼捲盤捲後目視不允許有鼓起. (RMK00100) | 訂單:2507DFD015/002 CC1 <生產備註> 事項如下 . 1.本單若塗裝背面漆一律改為REVERSE COATING 例外訂單如下敘述 (RMK00163) . 2.例外訂單為R字頭超低光澤與PVDF (＞25μ)，背面漆可改 NATURE COATING，但搭配底漆避免遮蓋性不佳 (RMK00163) . 弘曄戶外壁板可允許兩邊有背漆轉印，但是必須管制"單邊"≦5 mm (RMK00254) . ★品檢注意！JIS&CNS 訂單必須每滿50噸一定要再做一次TEST (RMK00259) . * 可允許單邊背面漆轉印 (RMK00350) . * 允許兩邊有背漆轉印，但是必須管制"單邊"≦5 mm (RMK00350) | 訂單:2507DFD015/002 CC2 <生產備註> 事項如下 . 1.本單若塗裝背面漆一律改為REVERSE COATING 例外訂單如下敘述 (RMK00163) . 2.例外訂單為R字頭超低光澤與PVDF (＞25μ)，背面漆可改 NATURE COATING，但搭配底漆避免遮蓋性不佳 (RMK00163) . 弘曄戶外壁板可允許兩邊有背漆轉印，但是必須管制"單邊"≦5 mm (RMK00254) . ★品檢注意！JIS&CNS 訂單必須每滿50噸一定要再做一次TEST (RMK00259) . * 可允許單邊背面漆轉印 (RMK00350) . * 允許兩邊有背漆轉印，但是必須管制"單邊"≦5 mm (RMK00350) | 訂單:2507DFD015/002 RCL 無 <生產備註> 事項 | 訂單:2507DFD015/002 CCPK 無 <生產備註> 事項 | 訂單:2507DFD015/002 CGQC 無 <品檢備註> 事項 | 訂單:2507DFD015/002 CCQC <品檢備註> 事項如下 . 1.本單若塗裝背面漆一律改為REVERSE COATING 例外訂單如下敘述 (RMK00163) . 2.例外訂單為R字頭超低光澤與PVDF (＞25μ)，背面漆可改 NATURE COATING，但搭配底漆避免遮蓋性不佳 (RMK00163) . 弘曄戶外壁板可允許兩邊有背漆轉印，但是必須管制"單邊"≦5 mm (RMK00254) . ★品檢注意！JIS&CNS 訂單必須每滿50噸一定要再做一次TEST (RMK00259) . * 可允許單邊背面漆轉印 (RMK00350) . * 允許兩邊有背漆轉印，但是必須管制"單邊"≦5 mm (RMK00350) | 訂單:2507DFD015/002 TOL 無 <生產備註> 事項 |  | 訂單 2507DFD015/002 修改記錄如下: 20250627 14:36:12 (25028) 退火碼: >> S1, 用途碼: >> CIA008, 背面標示: >> C844, 訂單背面顏色(五碼): >> BW736, 背面漆膜厚: >> NOM, 背面漆塗漆型式幾塗幾烤: >> 1, 鉻酸鹽: >> Z, 訂單厚度: >> 0.326, 訂單重: >> 20, 重量容許率(下限): >> 10, 重量容許率(上限): >> 10, 訂單寬度: >> 914, 鍍製方式: >> BC, 鋼捲內徑: >> 508, 鋼捲下限重: >> 3, 鋼捲上限重: >> 5, 壓花條件碼: >> -, 表面花紋: >> R, 綠色識別碼: >> -, 印刷輥號: >> -, 產品代碼: >> PPGL, 皮膜碼: >> -, 單位別: >> M, 油品種類: >> Z, 塗油量: >> Z, 包裝代碼: >> D2 , 保護膜碼: >> -, 客戶試片取樣型式: >> -, 調質碼: >> S, 套筒碼: >> R , 規格: >> CGLCC-20, 製造標準: >> CNS, 表面處理劑種類: >> Z, 表面處理劑塗佈量: >> Z, 伸長率測試: >> N, 硬度測試碼: >> N, 抗拉強度測試: >> N, 降伏強度測試: >> N, 厚度變異: >> 0, 訂單正面顏色(五碼): >> 1C46Q, 正面漆膜厚: >> 25, 正面漆塗漆型式幾塗幾烤: >> 2, 修邊碼: >> Y, 重量碼: >> AW, 鋼捲捲向: >> I, 鍍層碼: >> AZ150, | *:
PPGL | 2507DFD015/003 | 1. 因鋼套桶因縫接處容易對鋼捲產生轉印，所以請確認客戶是否知悉轉印風險 (OFP00256)-{.不符.} | 1. 部分大陸料含B元素超過CNS規範管制，故請原料CNS規範之訂單不要配大陸料 (OFP00684)-{.不符.} | 1. 因鋼套桶因縫接處容易對鋼捲產生轉印，所以請確認客戶是否知悉轉印風險 (OFP00256)-{.不符.} 2. 部分大陸料含B元素超過CNS規範管制，故請原料CNS規範之訂單不要配大陸料 (OFP00684)-{.不符.} | 訂單:2507DFD015/003 CPL <生產備註> 事項如下 . 除HGI/ HGL 訂單邊緣不噴油. 其餘皆側緣噴油 (RMK00285) | 訂單:2507DFD015/003 CR1 無 <生產備註> 事項 | 訂單:2507DFD015/003 CR2 無 <生產備註> 事項 | 訂單:2507DFD015/003 CG1 <生產備註> 事項如下 . 平板類,鍍鋅生產時SKIN PASS & T/L 請依據鍍鋅標準規定生產 (RMK00100) . 鍍鋅表面不可有鋅痕、壓痕、凹陷、及刮傷 、應變痕等。 (RMK00100) . 出口鋼捲盤捲後目視不允許有鼓起. (RMK00100) . 瓦形屋頂用 注意鍍層控制範圍：min=標準值，Max=標準值+30 (RMK00103) . 因成形性需求故鍍層量有上限管制，排程變換前後一顆分切請U3暫留，待產線確認鍍層量後再行處置。 (RMK00103) | 訂單:2507DFD015/003 CG2 <生產備註> 事項如下 . 平板類,鍍鋅生產時SKIN PASS & T/L 請依據鍍鋅標準規定生產 (RMK00100) . 鍍鋅表面不可有鋅痕、壓痕、凹陷、及刮傷 、應變痕等。 (RMK00100) . 出口鋼捲盤捲後目視不允許有鼓起. (RMK00100) . 瓦形屋頂用 注意鍍層控制範圍：min=標準值，Max=標準值+30 (RMK00103) . 因成形性需求故鍍層量有上限管制，排程變換前後一顆分切請U3暫留，待產線確認鍍層量後再行處置。 (RMK00103) | 訂單:2507DFD015/003 CC1 <生產備註> 事項如下 . 超低光澤產品,色差計塗佈量依據5+20U為基準。RYF89 以5+22U為基準。 (RMK00103) . 請出口人員貼上"請勿堆疊"紅色標簽. (RMK00103) . R字頭色碼因色差對膜厚極其敏感，MASS目標102%~115%之間. (RMK00103) . R字頭色碼塗佈量須在20U以上,不然會有白色點狀(繩紋),已被客戶訴賠. (RMK00103) . 捲起單位張力請加大至 5.5（有另行備註要求張力設定時，依另行備註需求設定）） (RMK00103) . 1.本單若塗裝背面漆一律改為REVERSE COATING 例外訂單如下敘述 (RMK00163) . 2.例外訂單為R字頭超低光澤與PVDF (＞25μ)，背面漆可改 NATURE COATING，但搭配底漆避免遮蓋性不佳 (RMK00163) . 本色容易有色差，尚未找到解決對策前，必須塗料商到場協助。 (RMK00223) . 以下顏色不用會同:RYB172 , RYB192, RWB372 ,RYB972 (RMK00223) . 弘曄戶外壁板可允許兩邊有背漆轉印，但是必須管制"單邊"≦5 mm (RMK00254) . ★品檢注意！JIS&CNS 訂單必須每滿50噸一定要再做一次TEST (RMK00259) . 1.此為NEO塗料,色差計請用有"(20150105)"的標準樣檔名確認色差值,找不到檔案時請通知TED工程師，分機#321 (RMK00343) . 2.色差放行標準為ΔL、Δa、Δb≦±0.6,光澤放行標準放寬到7以下放行,目視色差不管制 (RMK00343) . * 可允許單邊背面漆轉印 (RMK00350) . * 允許兩邊有背漆轉印，但是必須管制"單邊"≦5 mm (RMK00350) . 2015年發生過訴賠。請出口使用鋼套桶前請檢查焊接處，以免捲取後產生折痕 (RMK00381) | 訂單:2507DFD015/003 CC2 <生產備註> 事項如下 . 超低光澤產品,色差計塗佈量依據5+20U為基準。RYF89 以5+22U為基準。 (RMK00103) . 請出口人員貼上"請勿堆疊"紅色標簽. (RMK00103) . R字頭色碼因色差對膜厚極其敏感，MASS目標102%~115%之間. (RMK00103) . R字頭色碼塗佈量須在20U以上,不然會有白色點狀(繩紋),已被客戶訴賠. (RMK00103) . 1.本單若塗裝背面漆一律改為REVERSE COATING 例外訂單如下敘述 (RMK00163) . 2.例外訂單為R字頭超低光澤與PVDF (＞25μ)，背面漆可改 NATURE COATING，但搭配底漆避免遮蓋性不佳 (RMK00163) . 本色容易有色差，尚未找到解決對策前，必須塗料商到場協助。 (RMK00223) . 以下顏色不用會同:RYB172 , RYB192, RWB372 ,RYB972 (RMK00223) . 弘曄戶外壁板可允許兩邊有背漆轉印，但是必須管制"單邊"≦5 mm (RMK00254) . ★品檢注意！JIS&CNS 訂單必須每滿50噸一定要再做一次TEST (RMK00259) . 1.此為NEO塗料,色差計請用有"(20150105)"的標準樣檔名確認色差值,找不到檔案時請通知TED工程師，分機#321 (RMK00343) . 2.色差放行標準為ΔL、Δa、Δb≦±0.6,光澤放行標準放寬到7以下放行,目視色差不管制 (RMK00343) . * 可允許單邊背面漆轉印 (RMK00350) . * 允許兩邊有背漆轉印，但是必須管制"單邊"≦5 mm (RMK00350) . 2015年發生過訴賠。請出口使用鋼套桶前請檢查焊接處，以免捲取後產生折痕 (RMK00381) | 訂單:2507DFD015/003 RCL 無 <生產備註> 事項 | 訂單:2507DFD015/003 CCPK 無 <生產備註> 事項 | 訂單:2507DFD015/003 CGQC <品檢備註> 事項如下 . 瓦形屋頂用 注意鍍層控制範圍：min=標準值，Max=標準值+30 (RMK00103) | 訂單:2507DFD015/003 CCQC <品檢備註> 事項如下 . 超低光澤產品,色差計塗佈量依據5+20U為基準。RYF89 以5+22U為基準。 (RMK00103) . R字頭色碼因色差對膜厚極其敏感，MASS目標102%~115%之間. (RMK00103) . 1.本單若塗裝背面漆一律改為REVERSE COATING 例外訂單如下敘述 (RMK00163) . 2.例外訂單為R字頭超低光澤與PVDF (＞25μ)，背面漆可改 NATURE COATING，但搭配底漆避免遮蓋性不佳 (RMK00163) . 本色容易有色差，尚未找到解決對策前，必須塗料商到場協助。 (RMK00223) . 以下顏色不用會同:RYB172 , RYB192, RWB372 ,RYB972 (RMK00223) . 弘曄戶外壁板可允許兩邊有背漆轉印，但是必須管制"單邊"≦5 mm (RMK00254) . ★品檢注意！JIS&CNS 訂單必須每滿50噸一定要再做一次TEST (RMK00259) . 1.此為NEO塗料,色差計請用有"(20150105)"的標準樣檔名確認色差值,找不到檔案時請通知TED工程師，分機#321 (RMK00343) . 2.色差放行標準為ΔL、Δa、Δb≦±0.6,光澤放行標準放寬到7以下放行,目視色差不管制 (RMK00343) . * 可允許單邊背面漆轉印 (RMK00350) . * 允許兩邊有背漆轉印，但是必須管制"單邊"≦5 mm (RMK00350) | 訂單:2507DFD015/003 TOL 無 <生產備註> 事項 |  | 訂單 2507DFD015/003 修改記錄如下: 20250627 14:36:14 (25028) 退火碼: >> S1, 用途碼: >> CIA008, 背面標示: >> C844, 訂單背面顏色(五碼): >> BW73N, 背面漆膜厚: >> NOM, 背面漆塗漆型式幾塗幾烤: >> 2, 鉻酸鹽: >> Z, 訂單厚度: >> 0.326, 訂單重: >> 20, 重量容許率(下限): >> 10, 重量容許率(上限): >> 10, 訂單寬度: >> 914, 鍍製方式: >> BC, 鋼捲內徑: >> 508, 鋼捲下限重: >> 3, 鋼捲上限重: >> 5, 壓花條件碼: >> -, 表面花紋: >> R, 綠色識別碼: >> -, 印刷輥號: >> -, 產品代碼: >> PPGL, 皮膜碼: >> -, 單位別: >> M, 油品種類: >> Z, 塗油量: >> Z, 包裝代碼: >> D2 , 保護膜碼: >> -, 客戶試片取樣型式: >> -, 調質碼: >> S, 套筒碼: >> S , 規格: >> CGLCC-20, 製造標準: >> CNS, 表面處理劑種類: >> Z, 表面處理劑塗佈量: >> Z, 伸長率測試: >> N, 硬度測試碼: >> N, 抗拉強度測試: >> N, 降伏強度測試: >> N, 厚度變異: >> 0, 訂單正面顏色(五碼): >> RYB17, 正面漆膜厚: >> 25, 正面漆塗漆型式幾塗幾烤: >> 2, 修邊碼: >> Y, 重量碼: >> AW, 鋼捲捲向: >> I, 鍍層碼: >> AZ150, | *:
PPGL | 2507DFD017/001 | 1. 因鋼套桶因縫接處容易對鋼捲產生轉印，所以請確認客戶是否知悉轉印風險 (OFP00256)-{.不符.} | 1. 部分大陸料含B元素超過CNS規範管制，故請原料CNS規範之訂單不要配大陸料 (OFP00684)-{.不符.} | 1. 訂單若有厚度變異，冷軋厚度公差比照烤漆計算公式 , 但最小為 1/2 公差做設定 (OFP00254)-{.不符.} 2. 因鋼套桶因縫接處容易對鋼捲產生轉印，所以請確認客戶是否知悉轉印風險 (OFP00256)-{.不符.} 3. "偏薄要求訂單" 鍍後厚度減 鍍後厚度下限需大於 0.02 MM,以免發生厚度不足狀況 (OFP00369)-{.不符.} 4. 部分大陸料含B元素超過CNS規範管制，故請原料CNS規範之訂單不要配大陸料 (OFP00684)-{.不符.} | 訂單:2507DFD017/001 CPL <生產備註> 事項如下 . 除HGI/ HGL 訂單邊緣不噴油. 其餘皆側緣噴油 (RMK00285) | 訂單:2507DFD017/001 CR1 無 <生產備註> 事項 | 訂單:2507DFD017/001 CR2 無 <生產備註> 事項 | 訂單:2507DFD017/001 CG1 <生產備註> 事項如下 . 瓦形屋頂用 注意鍍層控制範圍：min=標準值，Max=標準值+30 (RMK00103) . 因成形性需求故鍍層量有上限管制，排程變換前後一顆分切請U3暫留，待產線確認鍍層量後再行處置。 (RMK00103) | 訂單:2507DFD017/001 CG2 <生產備註> 事項如下 . 瓦形屋頂用 注意鍍層控制範圍：min=標準值，Max=標準值+30 (RMK00103) . 因成形性需求故鍍層量有上限管制，排程變換前後一顆分切請U3暫留，待產線確認鍍層量後再行處置。 (RMK00103) | 訂單:2507DFD017/001 CC1 <生產備註> 事項如下 . 超低光澤產品,色差計塗佈量依據5+20U為基準。RYF89 以5+22U為基準。 (RMK00103) . 請出口人員貼上"請勿堆疊"紅色標簽. (RMK00103) . R字頭色碼因色差對膜厚極其敏感，MASS目標102%~115%之間. (RMK00103) . R字頭色碼塗佈量須在20U以上,不然會有白色點狀(繩紋),已被客戶訴賠. (RMK00103) . 捲起單位張力請加大至 5.5（有另行備註要求張力設定時，依另行備註需求設定）） (RMK00103) . 1.本單若塗裝背面漆一律改為REVERSE COATING 例外訂單如下敘述 (RMK00163) . 2.例外訂單為R字頭超低光澤與PVDF (＞25μ)，背面漆可改 NATURE COATING，但搭配底漆避免遮蓋性不佳 (RMK00163) . ★品檢注意！JIS&CNS 訂單必須每滿50噸一定要再做一次TEST (RMK00259) . 1.此為NEO塗料,色差計請用有"(20150105)"的標準樣檔名確認色差值,找不到檔案時請通知TED工程師，分機#321 (RMK00343) . 2.色差放行標準為ΔL、Δa、Δb≦±0.6,光澤放行標準放寬到7以下放行,目視色差不管制 (RMK00343) . 2015年發生過訴賠。請出口使用鋼套桶前請檢查焊接處，以免捲取後產生折痕 (RMK00381) | 訂單:2507DFD017/001 CC2 <生產備註> 事項如下 . 超低光澤產品,色差計塗佈量依據5+20U為基準。RYF89 以5+22U為基準。 (RMK00103) . 請出口人員貼上"請勿堆疊"紅色標簽. (RMK00103) . R字頭色碼因色差對膜厚極其敏感，MASS目標102%~115%之間. (RMK00103) . R字頭色碼塗佈量須在20U以上,不然會有白色點狀(繩紋),已被客戶訴賠. (RMK00103) . 1.本單若塗裝背面漆一律改為REVERSE COATING 例外訂單如下敘述 (RMK00163) . 2.例外訂單為R字頭超低光澤與PVDF (＞25μ)，背面漆可改 NATURE COATING，但搭配底漆避免遮蓋性不佳 (RMK00163) . ★品檢注意！JIS&CNS 訂單必須每滿50噸一定要再做一次TEST (RMK00259) . 1.此為NEO塗料,色差計請用有"(20150105)"的標準樣檔名確認色差值,找不到檔案時請通知TED工程師，分機#321 (RMK00343) . 2.色差放行標準為ΔL、Δa、Δb≦±0.6,光澤放行標準放寬到7以下放行,目視色差不管制 (RMK00343) . 2015年發生過訴賠。請出口使用鋼套桶前請檢查焊接處，以免捲取後產生折痕 (RMK00381) | 訂單:2507DFD017/001 RCL 無 <生產備註> 事項 | 訂單:2507DFD017/001 CCPK 無 <生產備註> 事項 | 訂單:2507DFD017/001 CGQC <品檢備註> 事項如下 . 瓦形屋頂用 注意鍍層控制範圍：min=標準值，Max=標準值+30 (RMK00103) | 訂單:2507DFD017/001 CCQC <品檢備註> 事項如下 . 超低光澤產品,色差計塗佈量依據5+20U為基準。RYF89 以5+22U為基準。 (RMK00103) . R字頭色碼因色差對膜厚極其敏感，MASS目標102%~115%之間. (RMK00103) . 1.本單若塗裝背面漆一律改為REVERSE COATING 例外訂單如下敘述 (RMK00163) . 2.例外訂單為R字頭超低光澤與PVDF (＞25μ)，背面漆可改 NATURE COATING，但搭配底漆避免遮蓋性不佳 (RMK00163) . ★品檢注意！JIS&CNS 訂單必須每滿50噸一定要再做一次TEST (RMK00259) . 1.此為NEO塗料,色差計請用有"(20150105)"的標準樣檔名確認色差值,找不到檔案時請通知TED工程師，分機#321 (RMK00343) . 2.色差放行標準為ΔL、Δa、Δb≦±0.6,光澤放行標準放寬到7以下放行,目視色差不管制 (RMK00343) | 訂單:2507DFD017/001 TOL 無 <生產備註> 事項 |  | 訂單 2507DFD017/001 修改記錄如下: 20250630 14:25:08 (24025) 退火碼: >> S1, 用途碼: >> COA012, 背面標示: >> C844, 訂單背面顏色(五碼): >> BW73N, 背面漆膜厚: >> NOM, 背面漆塗漆型式幾塗幾烤: >> 2, 鉻酸鹽: >> Z, 訂單厚度: >> 0.42, 訂單重: >> 35, 重量容許率(下限): >> 10, 重量容許率(上限): >> 10, 訂單寬度: >> 914, 鍍製方式: >> AC, 鋼捲內徑: >> 508, 鋼捲下限重: >> 3, 鋼捲上限重: >> 5, 壓花條件碼: >> -, 表面花紋: >> R, 綠色識別碼: >> -, 印刷輥號: >> -, 產品代碼: >> PPGL, 皮膜碼: >> -, 單位別: >> M, 油品種類: >> Z, 塗油量: >> Z, 包裝代碼: >> D2 , 保護膜碼: >> -, 客戶試片取樣型式: >> -, 調質碼: >> S, 套筒碼: >> S , 規格: >> CGLCC-20, 製造標準: >> CNS, 表面處理劑種類: >> Z, 表面處理劑塗佈量: >> Z, 伸長率測試: >> N, 硬度測試碼: >> N, 抗拉強度測試: >> N, 降伏強度測試: >> N, 厚度變異: >> -1.2, 訂單正面顏色(五碼): >> RYB89, 正面漆膜厚: >> 25, 正面漆塗漆型式幾塗幾烤: >> 2, 修邊碼: >> Y, 重量碼: >> AW, 鋼捲捲向: >> I, 鍍層碼: >> AZ150, | H:厚度偏薄
PPGL | 2507DFD017/002 | 1. 因鋼套桶因縫接處容易對鋼捲產生轉印，所以請確認客戶是否知悉轉印風險 (OFP00256)-{.不符.} | 1. 部分大陸料含B元素超過CNS規範管制，故請原料CNS規範之訂單不要配大陸料 (OFP00684)-{.不符.} | 1. 訂單若有厚度變異，冷軋厚度公差比照烤漆計算公式 , 但最小為 1/2 公差做設定 (OFP00254)-{.不符.} 2. 因鋼套桶因縫接處容易對鋼捲產生轉印，所以請確認客戶是否知悉轉印風險 (OFP00256)-{.不符.} 3. "偏薄要求訂單" 鍍後厚度減 鍍後厚度下限需大於 0.02 MM,以免發生厚度不足狀況 (OFP00369)-{.不符.} 4. 部分大陸料含B元素超過CNS規範管制，故請原料CNS規範之訂單不要配大陸料 (OFP00684)-{.不符.} | 訂單:2507DFD017/002 CPL <生產備註> 事項如下 . 除HGI/ HGL 訂單邊緣不噴油. 其餘皆側緣噴油 (RMK00285) | 訂單:2507DFD017/002 CR1 無 <生產備註> 事項 | 訂單:2507DFD017/002 CR2 無 <生產備註> 事項 | 訂單:2507DFD017/002 CG1 <生產備註> 事項如下 . 瓦形屋頂用 注意鍍層控制範圍：min=標準值，Max=標準值+30 (RMK00103) . 因成形性需求故鍍層量有上限管制，排程變換前後一顆分切請U3暫留，待產線確認鍍層量後再行處置。 (RMK00103) | 訂單:2507DFD017/002 CG2 <生產備註> 事項如下 . 瓦形屋頂用 注意鍍層控制範圍：min=標準值，Max=標準值+30 (RMK00103) . 因成形性需求故鍍層量有上限管制，排程變換前後一顆分切請U3暫留，待產線確認鍍層量後再行處置。 (RMK00103) | 訂單:2507DFD017/002 CC1 <生產備註> 事項如下 . 超低光澤產品,色差計塗佈量依據5+20U為基準。RYF89 以5+22U為基準。 (RMK00103) . 請出口人員貼上"請勿堆疊"紅色標簽. (RMK00103) . R字頭色碼因色差對膜厚極其敏感，MASS目標102%~115%之間. (RMK00103) . R字頭色碼塗佈量須在20U以上,不然會有白色點狀(繩紋),已被客戶訴賠. (RMK00103) . 捲起單位張力請加大至 5.5（有另行備註要求張力設定時，依另行備註需求設定）） (RMK00103) . 1.本單若塗裝背面漆一律改為REVERSE COATING 例外訂單如下敘述 (RMK00163) . 2.例外訂單為R字頭超低光澤與PVDF (＞25μ)，背面漆可改 NATURE COATING，但搭配底漆避免遮蓋性不佳 (RMK00163) . ★品檢注意！JIS&CNS 訂單必須每滿50噸一定要再做一次TEST (RMK00259) . 1.此為NEO塗料,色差計請用有"(20150105)"的標準樣檔名確認色差值,找不到檔案時請通知TED工程師，分機#321 (RMK00343) . 2.色差放行標準為ΔL、Δa、Δb≦±0.6,光澤放行標準放寬到7以下放行,目視色差不管制 (RMK00343) . CC1:本單厚度≧0.52mm，經測試結果標準PMT請以225℃為標準去計算爐溫 (RMK00379) . 2015年發生過訴賠。請出口使用鋼套桶前請檢查焊接處，以免捲取後產生折痕 (RMK00381) | 訂單:2507DFD017/002 CC2 <生產備註> 事項如下 . 超低光澤產品,色差計塗佈量依據5+20U為基準。RYF89 以5+22U為基準。 (RMK00103) . 請出口人員貼上"請勿堆疊"紅色標簽. (RMK00103) . R字頭色碼因色差對膜厚極其敏感，MASS目標102%~115%之間. (RMK00103) . R字頭色碼塗佈量須在20U以上,不然會有白色點狀(繩紋),已被客戶訴賠. (RMK00103) . 1.本單若塗裝背面漆一律改為REVERSE COATING 例外訂單如下敘述 (RMK00163) . 2.例外訂單為R字頭超低光澤與PVDF (＞25μ)，背面漆可改 NATURE COATING，但搭配底漆避免遮蓋性不佳 (RMK00163) . ★品檢注意！JIS&CNS 訂單必須每滿50噸一定要再做一次TEST (RMK00259) . 1.此為NEO塗料,色差計請用有"(20150105)"的標準樣檔名確認色差值,找不到檔案時請通知TED工程師，分機#321 (RMK00343) . 2.色差放行標準為ΔL、Δa、Δb≦±0.6,光澤放行標準放寬到7以下放行,目視色差不管制 (RMK00343) . CC1:本單厚度≧0.52mm，經測試結果標準PMT請以225℃為標準去計算爐溫 (RMK00379) . 2015年發生過訴賠。請出口使用鋼套桶前請檢查焊接處，以免捲取後產生折痕 (RMK00381) | 訂單:2507DFD017/002 RCL 無 <生產備註> 事項 | 訂單:2507DFD017/002 CCPK 無 <生產備註> 事項 | 訂單:2507DFD017/002 CGQC <品檢備註> 事項如下 . 瓦形屋頂用 注意鍍層控制範圍：min=標準值，Max=標準值+30 (RMK00103) | 訂單:2507DFD017/002 CCQC <品檢備註> 事項如下 . 超低光澤產品,色差計塗佈量依據5+20U為基準。RYF89 以5+22U為基準。 (RMK00103) . R字頭色碼因色差對膜厚極其敏感，MASS目標102%~115%之間. (RMK00103) . 1.本單若塗裝背面漆一律改為REVERSE COATING 例外訂單如下敘述 (RMK00163) . 2.例外訂單為R字頭超低光澤與PVDF (＞25μ)，背面漆可改 NATURE COATING，但搭配底漆避免遮蓋性不佳 (RMK00163) . ★品檢注意！JIS&CNS 訂單必須每滿50噸一定要再做一次TEST (RMK00259) . 1.此為NEO塗料,色差計請用有"(20150105)"的標準樣檔名確認色差值,找不到檔案時請通知TED工程師，分機#321 (RMK00343) . 2.色差放行標準為ΔL、Δa、Δb≦±0.6,光澤放行標準放寬到7以下放行,目視色差不管制 (RMK00343) | 訂單:2507DFD017/002 TOL 無 <生產備註> 事項 |  | 訂單 2507DFD017/002 修改記錄如下: 20250630 14:25:11 (24025) 退火碼: >> S1, 用途碼: >> COA012, 背面標示: >> C844, 訂單背面顏色(五碼): >> BW73N, 背面漆膜厚: >> NOM, 背面漆塗漆型式幾塗幾烤: >> 2, 鉻酸鹽: >> Z, 訂單厚度: >> 0.52, 訂單重: >> 15, 重量容許率(下限): >> 10, 重量容許率(上限): >> 10, 訂單寬度: >> 914, 鍍製方式: >> AC, 鋼捲內徑: >> 508, 鋼捲下限重: >> 3, 鋼捲上限重: >> 5, 壓花條件碼: >> -, 表面花紋: >> R, 綠色識別碼: >> -, 印刷輥號: >> -, 產品代碼: >> PPGL, 皮膜碼: >> -, 單位別: >> M, 油品種類: >> Z, 塗油量: >> Z, 包裝代碼: >> D2 , 保護膜碼: >> -, 客戶試片取樣型式: >> -, 調質碼: >> S, 套筒碼: >> S , 規格: >> CGLCC-20, 製造標準: >> CNS, 表面處理劑種類: >> Z, 表面處理劑塗佈量: >> Z, 伸長率測試: >> N, 硬度測試碼: >> N, 抗拉強度測試: >> N, 降伏強度測試: >> N, 厚度變異: >> -1.4, 訂單正面顏色(五碼): >> RYB89, 正面漆膜厚: >> 25, 正面漆塗漆型式幾塗幾烤: >> 2, 修邊碼: >> Y, 重量碼: >> AW, 鋼捲捲向: >> I, 鍍層碼: >> AZ150, | H:厚度偏薄
PPGL | 2507DFD018/001 |  | 1. 部分大陸料含B元素超過CNS規範管制，故請原料CNS規範之訂單不要配大陸料 (OFP00684)-{.不符.} | 1. 訂單若有厚度變異，冷軋厚度公差比照烤漆計算公式 , 但最小為 1/2 公差做設定 (OFP00254)-{.不符.} 2. "偏薄要求訂單" 鍍後厚度減 鍍後厚度下限需大於 0.02 MM,以免發生厚度不足狀況 (OFP00369)-{.不符.} 3. 部分大陸料含B元素超過CNS規範管制，故請原料CNS規範之訂單不要配大陸料 (OFP00684)-{.不符.} | 訂單:2507DFD018/001 CPL <生產備註> 事項如下 . 除HGI/ HGL 訂單邊緣不噴油. 其餘皆側緣噴油 (RMK00285) | 訂單:2507DFD018/001 CR1 <生產備註> 事項如下 . 完軋寬度超出管制值上限≦2mm時,冷軋繼續生產並填寫品質異常通報單給鍍鋅線,以便調整張力與板溫 (RMK00278) | 訂單:2507DFD018/001 CR2 <生產備註> 事項如下 . 完軋寬度超出管制值上限≦2mm時,冷軋繼續生產並填寫品質異常通報單給鍍鋅線,以便調整張力與板溫 (RMK00278) | 訂單:2507DFD018/001 CG1 無 <生產備註> 事項 | 訂單:2507DFD018/001 CG2 無 <生產備註> 事項 | 訂單:2507DFD018/001 CC1 <生產備註> 事項如下 . 1.本單若塗裝背面漆一律改為REVERSE COATING 例外訂單如下敘述 (RMK00163) . 2.例外訂單為R字頭超低光澤與PVDF (＞25μ)，背面漆可改 NATURE COATING，但搭配底漆避免遮蓋性不佳 (RMK00163) . ★品檢注意！JIS&CNS 訂單必須每滿50噸一定要再做一次TEST (RMK00259) . 【品檢】 第一PASS(只塗底漆)仍需作外觀板面檢驗, 若發現缺陷以８８Ｂ處置作暫留 (RMK00345) . 【品檢】測試時依Base色差值管制, 超出管制值時,若TSD2 或 TDCC判定要生產, 請在測試及外觀報表簽名 (RMK00345) . 【品檢】 測試時最後成品要不要生產由 TSD2決定 (RMK00345) . 【品檢】正式生產後, 請保留第二分切試片，簽名當作此生產批對色板, 並請留意同批目視無明顯色差。 (RMK00345) . 【品檢】每一分切留30cm*全寬試片1片裁成A4一片 TO 業務 (RMK00345) . 2015年發生過訴賠。請出口使用鋼套桶前請檢查焊接處，以免捲取後產生折痕 (RMK00381) . 2. 第2Pass (RMK00548) . 2.1.線速: 60mpm 印刷輥號: A04-T1400 (RMK00548) . 2.2..第2Pass生產，前處理不必塗裝。 (RMK00548) . 2.3.出口鋼捲請貼“禁止疊放”紅色標籤。收捲張力設定同rough matt。 (RMK00548) . 2.4.Base 2輥R塗裝，濾心125μ，稀釋Thinner為No.2B，粘度50±10”，PMT設定為232℃。 (RMK00548) . 2.5.Printer Head 2 印刷髮絲紋圖案 (NWT36S)。 (RMK00548) . 2.6. Printer Head 4 塗裝KP 1E6172 Clear，PMT設定為232℃。 (RMK00548) . 2.7.Clear有含骨材，塗裝黏度：先以原液塗裝，視塗裝板面狀況作調整。 (RMK00548) . 2.8. Clear稀釋Thinner為No.2B，濾心125μ。 (RMK00548) . 【抽氣量】白色系在CC1生產時,FINISH抽氣量請設定250,如生產中發生色差b值異常升高,請股長再加大抽氣量因應 (RMK00560) . 1.第1Pass (RMK00595) . 1.1.線速85mpm，只塗裝正面5μ，背面僅前處理不塗漆。 (RMK00595) . 1.2.正面底漆以R塗裝方式，不允許繩紋或塗佈不均..等塗裝缺陷。 (RMK00595) . 1.3.塗佈量請控制95~105%。 (RMK00595) . 1.4.第1Pass生產不用噴背標。 (RMK00595) . 1.5.★生產印刷第一PASS時，出口請收內捲★ (RMK00595) | 訂單:2507DFD018/001 CC2 <生產備註> 事項如下 . 1.本單若塗裝背面漆一律改為REVERSE COATING 例外訂單如下敘述 (RMK00163) . 2.例外訂單為R字頭超低光澤與PVDF (＞25μ)，背面漆可改 NATURE COATING，但搭配底漆避免遮蓋性不佳 (RMK00163) . ★品檢注意！JIS&CNS 訂單必須每滿50噸一定要再做一次TEST (RMK00259) . 【品檢】 第一PASS(只塗底漆)仍需作外觀板面檢驗, 若發現缺陷以８８Ｂ處置作暫留 (RMK00345) . 【品檢】測試時依Base色差值管制, 超出管制值時,若TSD2 或 TDCC判定要生產, 請在測試及外觀報表簽名 (RMK00345) . 【品檢】 測試時最後成品要不要生產由 TSD2決定 (RMK00345) . 【品檢】正式生產後, 請保留第二分切試片，簽名當作此生產批對色板, 並請留意同批目視無明顯色差。 (RMK00345) . 【品檢】每一分切留30cm*全寬試片1片裁成A4一片 TO 業務 (RMK00345) . 2015年發生過訴賠。請出口使用鋼套桶前請檢查焊接處，以免捲取後產生折痕 (RMK00381) . 2. 第2Pass (RMK00548) . 2.1.線速: 60mpm 印刷輥號: A04-T1400 (RMK00548) . 2.2..第2Pass生產，前處理不必塗裝。 (RMK00548) . 2.3.出口鋼捲請貼“禁止疊放”紅色標籤。收捲張力設定同rough matt。 (RMK00548) . 2.4.Base 2輥R塗裝，濾心125μ，稀釋Thinner為No.2B，粘度50±10”，PMT設定為232℃。 (RMK00548) . 2.5.Printer Head 2 印刷髮絲紋圖案 (NWT36S)。 (RMK00548) . 2.6. Printer Head 4 塗裝KP 1E6172 Clear，PMT設定為232℃。 (RMK00548) . 2.7.Clear有含骨材，塗裝黏度：先以原液塗裝，視塗裝板面狀況作調整。 (RMK00548) . 2.8. Clear稀釋Thinner為No.2B，濾心125μ。 (RMK00548) . 【抽氣量】白色系在CC1生產時,FINISH抽氣量請設定250,如生產中發生色差b值異常升高,請股長再加大抽氣量因應 (RMK00560) . 1.第1Pass (RMK00595) . 1.1.線速85mpm，只塗裝正面5μ，背面僅前處理不塗漆。 (RMK00595) . 1.2.正面底漆以R塗裝方式，不允許繩紋或塗佈不均..等塗裝缺陷。 (RMK00595) . 1.3.塗佈量請控制95~105%。 (RMK00595) . 1.4.第1Pass生產不用噴背標。 (RMK00595) . 1.5.★生產印刷第一PASS時，出口請收內捲★ (RMK00595) | 訂單:2507DFD018/001 RCL 無 <生產備註> 事項 | 訂單:2507DFD018/001 CCPK 無 <生產備註> 事項 | 訂單:2507DFD018/001 CGQC 無 <品檢備註> 事項 | 訂單:2507DFD018/001 CCQC <品檢備註> 事項如下 . 1.本單若塗裝背面漆一律改為REVERSE COATING 例外訂單如下敘述 (RMK00163) . 2.例外訂單為R字頭超低光澤與PVDF (＞25μ)，背面漆可改 NATURE COATING，但搭配底漆避免遮蓋性不佳 (RMK00163) . ★品檢注意！JIS&CNS 訂單必須每滿50噸一定要再做一次TEST (RMK00259) . 【品檢】 第一PASS(只塗底漆)仍需作外觀板面檢驗, 若發現缺陷以８８Ｂ處置作暫留 (RMK00345) . 【品檢】測試時依Base色差值管制, 超出管制值時,若TSD2 或 TDCC判定要生產, 請在測試及外觀報表簽名 (RMK00345) . 【品檢】 測試時最後成品要不要生產由 TSD2決定 (RMK00345) . 【品檢】正式生產後, 請保留第二分切試片，簽名當作此生產批對色板, 並請留意同批目視無明顯色差。 (RMK00345) . 【品檢】每一分切留30cm*全寬試片1片裁成A4一片 TO 業務 (RMK00345) . 2. 第2Pass (RMK00548) . 2.1.線速: 60mpm 印刷輥號: A04-T1400 (RMK00548) . 2.2..第2Pass生產，前處理不必塗裝。 (RMK00548) . 2.3.出口鋼捲請貼“禁止疊放”紅色標籤。收捲張力設定同rough matt。 (RMK00548) . 2.4.Base 2輥R塗裝，濾心125μ，稀釋Thinner為No.2B，粘度50±10”，PMT設定為232℃。 (RMK00548) . 2.5.Printer Head 2 印刷髮絲紋圖案 (NWT36S)。 (RMK00548) . 2.6. Printer Head 4 塗裝KP 1E6172 Clear，PMT設定為232℃。 (RMK00548) . 2.7.Clear有含骨材，塗裝黏度：先以原液塗裝，視塗裝板面狀況作調整。 (RMK00548) . 2.8. Clear稀釋Thinner為No.2B，濾心125μ。 (RMK00548) . 1.第1Pass (RMK00595) . 1.1.線速85mpm，只塗裝正面5μ，背面僅前處理不塗漆。 (RMK00595) . 1.2.正面底漆以R塗裝方式，不允許繩紋或塗佈不均..等塗裝缺陷。 (RMK00595) . 1.3.塗佈量請控制95~105%。 (RMK00595) . 1.4.第1Pass生產不用噴背標。 (RMK00595) . 1.5.★生產印刷第一PASS時，出口請收內捲★ (RMK00595) | 訂單:2507DFD018/001 TOL 無 <生產備註> 事項 |  | 訂單 2507DFD018/001 修改記錄如下: 20250701 16:24:56 (21003) 退火碼: >> S1, 用途碼: >> COA020, 背面標示: >> C811, 訂單背面顏色(五碼): >> BW73X, 背面漆膜厚: >> 15, 背面漆塗漆型式幾塗幾烤: >> 2, 鉻酸鹽: >> Z, 訂單厚度: >> 0.5, 訂單重: >> 100, 重量容許率(下限): >> 10, 重量容許率(上限): >> 10, 訂單寬度: >> 914, 鍍製方式: >> AC, 鋼捲內徑: >> 508, 鋼捲下限重: >> 3, 鋼捲上限重: >> 5, 壓花條件碼: >> -, 表面花紋: >> R, 綠色識別碼: >> -, 印刷輥號: >> A04-T1400, 產品代碼: >> PPGL, 皮膜碼: >> -, 單位別: >> M, 油品種類: >> Z, 塗油量: >> Z, 包裝代碼: >> D2 , 保護膜碼: >> -, 客戶試片取樣數量: >> 0, 客戶試片取樣型式: >> -, 調質碼: >> S, 套筒碼: >> S , 規格: >> CGLC400-20, 製造標準: >> CNS, 表面處理劑種類: >> Z, 表面處理劑塗佈量: >> Z, 伸長率測試: >> N, 硬度測試碼: >> N, 抗拉強度測試: >> N, 降伏強度測試: >> N, 厚度變異: >> -6.3, 訂單正面顏色(五碼): >> NWHP9, 正面漆膜厚: >> NOM, 正面漆塗漆型式幾塗幾烤: >> 2, 修邊碼: >> Y, 重量碼: >> AW, 鋼捲捲向: >> I, 鍍層碼: >> AZ150, | H:厚度偏薄
PPGL | 2507DFD018/002 |  | 1. 部分大陸料含B元素超過CNS規範管制，故請原料CNS規範之訂單不要配大陸料 (OFP00684)-{.不符.} | 1. 訂單若有厚度變異，冷軋厚度公差比照烤漆計算公式 , 但最小為 1/2 公差做設定 (OFP00254)-{.不符.} 2. "偏薄要求訂單" 鍍後厚度減 鍍後厚度下限需大於 0.02 MM,以免發生厚度不足狀況 (OFP00369)-{.不符.} 3. 部分大陸料含B元素超過CNS規範管制，故請原料CNS規範之訂單不要配大陸料 (OFP00684)-{.不符.} | 訂單:2507DFD018/002 CPL <生產備註> 事項如下 . 除HGI/ HGL 訂單邊緣不噴油. 其餘皆側緣噴油 (RMK00285) | 訂單:2507DFD018/002 CR1 <生產備註> 事項如下 . 完軋寬度超出管制值上限≦2mm時,冷軋繼續生產並填寫品質異常通報單給鍍鋅線,以便調整張力與板溫 (RMK00278) | 訂單:2507DFD018/002 CR2 <生產備註> 事項如下 . 完軋寬度超出管制值上限≦2mm時,冷軋繼續生產並填寫品質異常通報單給鍍鋅線,以便調整張力與板溫 (RMK00278) | 訂單:2507DFD018/002 CG1 無 <生產備註> 事項 | 訂單:2507DFD018/002 CG2 無 <生產備註> 事項 | 訂單:2507DFD018/002 CC1 <生產備註> 事項如下 . 1.本單若塗裝背面漆一律改為REVERSE COATING 例外訂單如下敘述 (RMK00163) . 2.例外訂單為R字頭超低光澤與PVDF (＞25μ)，背面漆可改 NATURE COATING，但搭配底漆避免遮蓋性不佳 (RMK00163) . ★品檢注意！JIS&CNS 訂單必須每滿50噸一定要再做一次TEST (RMK00259) . 【品檢】 第一PASS(只塗底漆)仍需作外觀板面檢驗, 若發現缺陷以８８Ｂ處置作暫留 (RMK00345) . 【品檢】測試時依Base色差值管制, 超出管制值時,若TSD2 或 TDCC判定要生產, 請在測試及外觀報表簽名 (RMK00345) . 【品檢】 測試時最後成品要不要生產由 TSD2決定 (RMK00345) . 【品檢】正式生產後, 請保留第二分切試片，簽名當作此生產批對色板, 並請留意同批目視無明顯色差。 (RMK00345) . 【品檢】每一分切留30cm*全寬試片1片裁成A4一片 TO 業務 (RMK00345) . 2015年發生過訴賠。請出口使用鋼套桶前請檢查焊接處，以免捲取後產生折痕 (RMK00381) . 2.第2Pass (RMK00467) . 2.1.線速: 60mpm 印刷輥號: A04-T1400 (RMK00467) . 2.2.第2Pass生產，前處理不必塗裝。 (RMK00467) . 2.3.出口鋼捲請貼“禁止疊放”紅色標籤。收捲張力設定同rough matt。 (RMK00467) . 2.4.Base 2輥R塗裝，濾心125μ，稀釋Thinner為No.2B，粘度50±10”，PMT設定為232℃。 (RMK00467) . 2.5.Printer Head 2 印刷髮絲紋圖案 (NYT56S)。 (RMK00467) . 2.6.Printer Head 4 塗裝KP 1E6172 Clear，PMT設定為232℃。 (RMK00467) . 2.7.Clear有含骨材，塗裝黏度：先以原液塗裝，視塗裝板面狀況作調整。 (RMK00467) . 2.8.Clear稀釋Thinner為No.2B，濾心125μ。 (RMK00467) . 1.第1Pass (RMK00595) . 1.1.線速85mpm，只塗裝正面5μ，背面僅前處理不塗漆。 (RMK00595) . 1.2.正面底漆以R塗裝方式，不允許繩紋或塗佈不均..等塗裝缺陷。 (RMK00595) . 1.3.塗佈量請控制95~105%。 (RMK00595) . 1.4.第1Pass生產不用噴背標。 (RMK00595) . 1.5.★生產印刷第一PASS時，出口請收內捲★ (RMK00595) | 訂單:2507DFD018/002 CC2 <生產備註> 事項如下 . 1.本單若塗裝背面漆一律改為REVERSE COATING 例外訂單如下敘述 (RMK00163) . 2.例外訂單為R字頭超低光澤與PVDF (＞25μ)，背面漆可改 NATURE COATING，但搭配底漆避免遮蓋性不佳 (RMK00163) . ★品檢注意！JIS&CNS 訂單必須每滿50噸一定要再做一次TEST (RMK00259) . 【品檢】 第一PASS(只塗底漆)仍需作外觀板面檢驗, 若發現缺陷以８８Ｂ處置作暫留 (RMK00345) . 【品檢】測試時依Base色差值管制, 超出管制值時,若TSD2 或 TDCC判定要生產, 請在測試及外觀報表簽名 (RMK00345) . 【品檢】 測試時最後成品要不要生產由 TSD2決定 (RMK00345) . 【品檢】正式生產後, 請保留第二分切試片，簽名當作此生產批對色板, 並請留意同批目視無明顯色差。 (RMK00345) . 【品檢】每一分切留30cm*全寬試片1片裁成A4一片 TO 業務 (RMK00345) . 2015年發生過訴賠。請出口使用鋼套桶前請檢查焊接處，以免捲取後產生折痕 (RMK00381) . 2.第2Pass (RMK00467) . 2.1.線速: 60mpm 印刷輥號: A04-T1400 (RMK00467) . 2.2.第2Pass生產，前處理不必塗裝。 (RMK00467) . 2.3.出口鋼捲請貼“禁止疊放”紅色標籤。收捲張力設定同rough matt。 (RMK00467) . 2.4.Base 2輥R塗裝，濾心125μ，稀釋Thinner為No.2B，粘度50±10”，PMT設定為232℃。 (RMK00467) . 2.5.Printer Head 2 印刷髮絲紋圖案 (NYT56S)。 (RMK00467) . 2.6.Printer Head 4 塗裝KP 1E6172 Clear，PMT設定為232℃。 (RMK00467) . 2.7.Clear有含骨材，塗裝黏度：先以原液塗裝，視塗裝板面狀況作調整。 (RMK00467) . 2.8.Clear稀釋Thinner為No.2B，濾心125μ。 (RMK00467) . 1.第1Pass (RMK00595) . 1.1.線速85mpm，只塗裝正面5μ，背面僅前處理不塗漆。 (RMK00595) . 1.2.正面底漆以R塗裝方式，不允許繩紋或塗佈不均..等塗裝缺陷。 (RMK00595) . 1.3.塗佈量請控制95~105%。 (RMK00595) . 1.4.第1Pass生產不用噴背標。 (RMK00595) . 1.5.★生產印刷第一PASS時，出口請收內捲★ (RMK00595) | 訂單:2507DFD018/002 RCL 無 <生產備註> 事項 | 訂單:2507DFD018/002 CCPK 無 <生產備註> 事項 | 訂單:2507DFD018/002 CGQC 無 <品檢備註> 事項 | 訂單:2507DFD018/002 CCQC <品檢備註> 事項如下 . 1.本單若塗裝背面漆一律改為REVERSE COATING 例外訂單如下敘述 (RMK00163) . 2.例外訂單為R字頭超低光澤與PVDF (＞25μ)，背面漆可改 NATURE COATING，但搭配底漆避免遮蓋性不佳 (RMK00163) . ★品檢注意！JIS&CNS 訂單必須每滿50噸一定要再做一次TEST (RMK00259) . 【品檢】 第一PASS(只塗底漆)仍需作外觀板面檢驗, 若發現缺陷以８８Ｂ處置作暫留 (RMK00345) . 【品檢】測試時依Base色差值管制, 超出管制值時,若TSD2 或 TDCC判定要生產, 請在測試及外觀報表簽名 (RMK00345) . 【品檢】 測試時最後成品要不要生產由 TSD2決定 (RMK00345) . 【品檢】正式生產後, 請保留第二分切試片，簽名當作此生產批對色板, 並請留意同批目視無明顯色差。 (RMK00345) . 【品檢】每一分切留30cm*全寬試片1片裁成A4一片 TO 業務 (RMK00345) . 2.第2Pass (RMK00467) . 2.1.線速: 60mpm 印刷輥號: A04-T1400 (RMK00467) . 2.2.第2Pass生產，前處理不必塗裝。 (RMK00467) . 2.3.出口鋼捲請貼“禁止疊放”紅色標籤。收捲張力設定同rough matt。 (RMK00467) . 2.4.Base 2輥R塗裝，濾心125μ，稀釋Thinner為No.2B，粘度50±10”，PMT設定為232℃。 (RMK00467) . 2.5.Printer Head 2 印刷髮絲紋圖案 (NYT56S)。 (RMK00467) . 2.6.Printer Head 4 塗裝KP 1E6172 Clear，PMT設定為232℃。 (RMK00467) . 2.7.Clear有含骨材，塗裝黏度：先以原液塗裝，視塗裝板面狀況作調整。 (RMK00467) . 2.8.Clear稀釋Thinner為No.2B，濾心125μ。 (RMK00467) . 1.第1Pass (RMK00595) . 1.1.線速85mpm，只塗裝正面5μ，背面僅前處理不塗漆。 (RMK00595) . 1.2.正面底漆以R塗裝方式，不允許繩紋或塗佈不均..等塗裝缺陷。 (RMK00595) . 1.3.塗佈量請控制95~105%。 (RMK00595) . 1.4.第1Pass生產不用噴背標。 (RMK00595) . 1.5.★生產印刷第一PASS時，出口請收內捲★ (RMK00595) | 訂單:2507DFD018/002 TOL 無 <生產備註> 事項 |  | 訂單 2507DFD018/002 修改記錄如下: 20250701 16:24:58 (21003) 退火碼: >> S1, 用途碼: >> COA020, 背面標示: >> C811, 訂單背面顏色(五碼): >> BW73X, 背面漆膜厚: >> 15, 背面漆塗漆型式幾塗幾烤: >> 2, 鉻酸鹽: >> Z, 訂單厚度: >> 0.5, 訂單重: >> 100, 重量容許率(下限): >> 10, 重量容許率(上限): >> 10, 訂單寬度: >> 914, 鍍製方式: >> AC, 鋼捲內徑: >> 508, 鋼捲下限重: >> 3, 鋼捲上限重: >> 5, 壓花條件碼: >> -, 表面花紋: >> R, 綠色識別碼: >> -, 印刷輥號: >> A04-T1400, 產品代碼: >> PPGL, 皮膜碼: >> -, 單位別: >> M, 油品種類: >> Z, 塗油量: >> Z, 包裝代碼: >> D2 , 保護膜碼: >> -, 客戶試片取樣數量: >> 0, 客戶試片取樣型式: >> -, 調質碼: >> S, 套筒碼: >> S , 規格: >> CGLC400-20, 製造標準: >> CNS, 表面處理劑種類: >> Z, 表面處理劑塗佈量: >> Z, 伸長率測試: >> N, 硬度測試碼: >> N, 抗拉強度測試: >> N, 降伏強度測試: >> N, 厚度變異: >> -6.3, 訂單正面顏色(五碼): >> NYHP9, 正面漆膜厚: >> NOM, 正面漆塗漆型式幾塗幾烤: >> 2, 修邊碼: >> Y, 重量碼: >> AW, 鋼捲捲向: >> I, 鍍層碼: >> AZ150, | H:厚度偏薄
PPSUS | 2507DFD019/001 |  |  | 1. PPSUS&PPAL 單位長度(M/T)要自己算完後修改 SOP內容。RD洗衣機外殼用可用 -0.04～0 去算 (OFP00649)-{.不符.} | 訂單:2507DFD019/001 CPL 無 <生產備註> 事項 | 訂單:2507DFD019/001 CR1 無 <生產備註> 事項 | 訂單:2507DFD019/001 CR2 無 <生產備註> 事項 | 訂單:2507DFD019/001 CG1 無 <生產備註> 事項 | 訂單:2507DFD019/001 CG2 無 <生產備註> 事項 | 訂單:2507DFD019/001 CC1 <生產備註> 事項如下 . 1.入口板厚以平凸分釐卡量測,其W/D距板邊10mm處量測 (RMK00619) . 2.入口急峻度≦0.7%，毛邊(雙平頭分釐卡)≦30μm(一定要落實記錄，以作為品質追蹤依據) (RMK00619) . 3.出/入口鼓起≦0.5mm超出管制規格請TSD送RCL確認板形 (RMK00619) . 4.前處理皮膜Si=14±5 mg/m2於CC2品檢室Twin-X:NRC350-Si(SUS304)檢測 (RMK00619) . 5.其餘品質管制若無特別註明，則以對應的烤漆產品用途管制 (RMK00619) . 6.【捲取+套桶】出口一律 STAGGER 捲取，並使用比訂單寬度"加寬"的套桶（一般為"P"，超低光澤與印刷為"S"） (RMK00619) | 訂單:2507DFD019/001 CC2 <生產備註> 事項如下 . 1.入口板厚以平凸分釐卡量測,其W/D距板邊10mm處量測 (RMK00619) . 2.入口急峻度≦0.7%，毛邊(雙平頭分釐卡)≦30μm(一定要落實記錄，以作為品質追蹤依據) (RMK00619) . 3.出/入口鼓起≦0.5mm超出管制規格請TSD送RCL確認板形 (RMK00619) . 4.前處理皮膜Si=14±5 mg/m2於CC2品檢室Twin-X:NRC350-Si(SUS304)檢測 (RMK00619) . 5.其餘品質管制若無特別註明，則以對應的烤漆產品用途管制 (RMK00619) . 6.【捲取+套桶】出口一律 STAGGER 捲取，並使用比訂單寬度"加寬"的套桶（一般為"P"，超低光澤與印刷為"S"） (RMK00619) | 訂單:2507DFD019/001 RCL 無 <生產備註> 事項 | 訂單:2507DFD019/001 CCPK 無 <生產備註> 事項 | 訂單:2507DFD019/001 CGQC 無 <品檢備註> 事項 | 訂單:2507DFD019/001 CCQC <品檢備註> 事項如下 . 1.入口板厚以平凸分釐卡量測,其W/D距板邊10mm處量測 (RMK00619) . 2.入口急峻度≦0.7%，毛邊(雙平頭分釐卡)≦30μm(一定要落實記錄，以作為品質追蹤依據) (RMK00619) . 3.出/入口鼓起≦0.5mm超出管制規格請TSD送RCL確認板形 (RMK00619) . 4.前處理皮膜Si=14±5 mg/m2於CC2品檢室Twin-X:NRC350-Si(SUS304)檢測 (RMK00619) . 5.其餘品質管制若無特別註明，則以對應的烤漆產品用途管制 (RMK00619) . 6.【捲取+套桶】出口一律 STAGGER 捲取，並使用比訂單寬度"加寬"的套桶（一般為"P"，超低光澤與印刷為"S"） (RMK00619) | 訂單:2507DFD019/001 TOL 無 <生產備註> 事項 |  | 訂單 2507DFD019/001 修改記錄如下: 20250701 14:19:31 (21003) 退火碼: >> S1, 用途碼: >> CIA008, 背面標示: >> C989, 訂單背面顏色(五碼): >> BW73Y, 背面漆膜厚: >> 12.5, 背面漆塗漆型式幾塗幾烤: >> 2, 鉻酸鹽: >> Z, 訂單厚度: >> 0.46, 訂單重: >> 30, 重量容許率(下限): >> 10, 重量容許率(上限): >> 10, 訂單寬度: >> 1212, 鍍製方式: >> BC, 鋼捲內徑: >> 508, 鋼捲下限重: >> 3, 鋼捲上限重: >> 5, 壓花條件碼: >> -, 表面花紋: >> -, 綠色識別碼: >> -, 印刷輥號: >> -, 產品代碼: >> PPSUS, 皮膜碼: >> -, 單位別: >> M, 油品種類: >> Z, 塗油量: >> Z, 包裝代碼: >> A3 , 保護膜碼: >> -, 客戶試片取樣型式: >> -, 調質碼: >> S, 套筒碼: >> P , 規格: >> CSUS304-20, 製造標準: >> SYSCO, 表面處理劑種類: >> Z, 表面處理劑塗佈量: >> Z, 伸長率測試: >> N, 硬度測試碼: >> N, 抗拉強度測試: >> N, 降伏強度測試: >> N, 訂單正面顏色(五碼): >> 1C460, 正面漆膜厚: >> 25, 正面漆塗漆型式幾塗幾烤: >> 2, 修邊碼: >> Y, 重量碼: >> AW, 鋼捲捲向: >> I, 鍍層碼: >> -, | *:
PPGL | 2507DFD035/001 | 1. 提醒：CNS 第三類保固 PPGL AZ150（含）以上，PPGI Z27 （含）以上 TOP ≧25U , BK 兩層塗裝 (OFP00448)-{.不符.} 2. 再三提醒確認！CNS &JIS 塗裝 PVDF 需要"3類"耐候等級。並注意鍍層或膜厚是否符合.... (OFP00568)-{.不符.} | 1. 部分大陸料含B元素超過CNS規範管制，故請原料CNS規範之訂單不要配大陸料 (OFP00684)-{.不符.} | 1. 訂單若有厚度變異，冷軋厚度公差比照烤漆計算公式 , 但最小為 1/2 公差做設定 (OFP00254)-{.不符.} 2. "偏薄要求訂單" 鍍後厚度減 鍍後厚度下限需大於 0.02 MM,以免發生厚度不足狀況 (OFP00369)-{.不符.} 3. 提醒：CNS 第三類保固 PPGL AZ150（含）以上，PPGI Z27 （含）以上 TOP ≧25U , BK 兩層塗裝 (OFP00448)-{.不符.} 4. 再三提醒確認！CNS &JIS 塗裝 PVDF 需要"3類"耐候等級。並注意鍍層或膜厚是否符合.... (OFP00568)-{.不符.} 5. 部分大陸料含B元素超過CNS規範管制，故請原料CNS規範之訂單不要配大陸料 (OFP00684)-{.不符.} | 訂單:2507DFD035/001 CPL <生產備註> 事項如下 . 除HGI/ HGL 訂單邊緣不噴油. 其餘皆側緣噴油 (RMK00285) | 訂單:2507DFD035/001 CR1 <生產備註> 事項如下 . 完軋寬度超出管制值上限≦2mm時,冷軋繼續生產並填寫品質異常通報單給鍍鋅線,以便調整張力與板溫 (RMK00278) | 訂單:2507DFD035/001 CR2 <生產備註> 事項如下 . 完軋寬度超出管制值上限≦2mm時,冷軋繼續生產並填寫品質異常通報單給鍍鋅線,以便調整張力與板溫 (RMK00278) | 訂單:2507DFD035/001 CG1 <生產備註> 事項如下 . 平板類,鍍鋅生產時SKIN PASS & T/L 請依據鍍鋅標準規定生產 (RMK00100) . 鍍鋅表面不可有鋅痕、壓痕、凹陷、及刮傷 、應變痕等。 (RMK00100) . 出口鋼捲盤捲後目視不允許有鼓起. (RMK00100) | 訂單:2507DFD035/001 CG2 <生產備註> 事項如下 . 平板類,鍍鋅生產時SKIN PASS & T/L 請依據鍍鋅標準規定生產 (RMK00100) . 鍍鋅表面不可有鋅痕、壓痕、凹陷、及刮傷 、應變痕等。 (RMK00100) . 出口鋼捲盤捲後目視不允許有鼓起. (RMK00100) | 訂單:2507DFD035/001 CC1 <生產備註> 事項如下 . 1.本單若塗裝背面漆一律改為REVERSE COATING 例外訂單如下敘述 (RMK00163) . 2.例外訂單為R字頭超低光澤與PVDF (＞25μ)，背面漆可改 NATURE COATING，但搭配底漆避免遮蓋性不佳 (RMK00163) . ★品檢注意！JIS&CNS 訂單必須每滿50噸一定要再做一次TEST (RMK00259) . 1.有客戶要下CNS第3類,以下備註麻煩CCP與TSD遵循,謝謝! (RMK00394) . 1.1.面漆塗佈量務必>=90%（如果背面用面漆也一樣） (RMK00394) . 1.2.務必留30cm*全寬試片1片,供實驗室委託確認SST與QUV性能。並於試片上註明"SST 2000HRS、QUV 1500HRS" (RMK00394) . 【PMT】本單面漆為"PVDF"，經會議決議需量測板溫並記錄之。每一張排程需量測一次否則追究責任 (RMK00503) | 訂單:2507DFD035/001 CC2 <生產備註> 事項如下 . 1.本單若塗裝背面漆一律改為REVERSE COATING 例外訂單如下敘述 (RMK00163) . 2.例外訂單為R字頭超低光澤與PVDF (＞25μ)，背面漆可改 NATURE COATING，但搭配底漆避免遮蓋性不佳 (RMK00163) . ★品檢注意！JIS&CNS 訂單必須每滿50噸一定要再做一次TEST (RMK00259) . 1.有客戶要下CNS第3類,以下備註麻煩CCP與TSD遵循,謝謝! (RMK00394) . 1.1.面漆塗佈量務必>=90%（如果背面用面漆也一樣） (RMK00394) . 1.2.務必留30cm*全寬試片1片,供實驗室委託確認SST與QUV性能。並於試片上註明"SST 2000HRS、QUV 1500HRS" (RMK00394) . 【PMT】本單面漆為"PVDF"，經會議決議需量測板溫並記錄之。每一張排程需量測一次否則追究責任 (RMK00503) | 訂單:2507DFD035/001 RCL 無 <生產備註> 事項 | 訂單:2507DFD035/001 CCPK 無 <生產備註> 事項 | 訂單:2507DFD035/001 CGQC 無 <品檢備註> 事項 | 訂單:2507DFD035/001 CCQC <品檢備註> 事項如下 . 1.本單若塗裝背面漆一律改為REVERSE COATING 例外訂單如下敘述 (RMK00163) . 2.例外訂單為R字頭超低光澤與PVDF (＞25μ)，背面漆可改 NATURE COATING，但搭配底漆避免遮蓋性不佳 (RMK00163) . ★品檢注意！JIS&CNS 訂單必須每滿50噸一定要再做一次TEST (RMK00259) . 1.有客戶要下CNS第3類,以下備註麻煩CCP與TSD遵循,謝謝! (RMK00394) . 1.1.面漆塗佈量務必>=90%（如果背面用面漆也一樣） (RMK00394) . 1.2.務必留30cm*全寬試片1片,供實驗室委託確認SST與QUV性能。並於試片上註明"SST 2000HRS、QUV 1500HRS" (RMK00394) . 【PMT】本單面漆為"PVDF"，經會議決議需量測板溫並記錄之。每一張排程需量測一次否則追究責任 (RMK00503) | 訂單:2507DFD035/001 TOL 無 <生產備註> 事項 |  | 訂單 2507DFD035/001 修改記錄如下: 20250710 17:04:49 (24025) 退火碼: >> S1, 用途碼: >> CIA008, 背面標示: >> C815, 訂單背面顏色(五碼): >> BW73Y, 背面漆膜厚: >> 12.5, 背面漆塗漆型式幾塗幾烤: >> 2, 鉻酸鹽: >> Z, 訂單厚度: >> 0.52, 訂單重: >> 28, 重量容許率(下限): >> 10, 重量容許率(上限): >> 10, 訂單寬度: >> 914, 鍍製方式: >> AC, 鋼捲內徑: >> 508, 鋼捲下限重: >> 3, 鋼捲上限重: >> 5, 壓花條件碼: >> -, 表面花紋: >> R, 綠色識別碼: >> -, 印刷輥號: >> -, 產品代碼: >> PPGL, 皮膜碼: >> -, 單位別: >> M, 油品種類: >> Z, 塗油量: >> Z, 包裝代碼: >> D2 , 保護膜碼: >> -, 客戶試片取樣型式: >> -, 調質碼: >> S, 套筒碼: >> R , 規格: >> CGLC400-30, 製造標準: >> CNS, 表面處理劑種類: >> Z, 表面處理劑塗佈量: >> Z, 伸長率測試: >> N, 硬度測試碼: >> N, 抗拉強度測試: >> N, 降伏強度測試: >> N, 厚度變異: >> -1.4, 訂單正面顏色(五碼): >> FG606, 正面漆膜厚: >> 25, 正面漆塗漆型式幾塗幾烤: >> 2, 修邊碼: >> Y, 重量碼: >> AW, 鋼捲捲向: >> I, 鍍層碼: >> AZ150, | H:厚度偏薄
PPGL | 2507DFD035/002 | 1. 提醒：CNS 第三類保固 PPGL AZ150（含）以上，PPGI Z27 （含）以上 TOP ≧25U , BK 兩層塗裝 (OFP00448)-{.不符.} 2. 再三提醒確認！CNS &JIS 塗裝 PVDF 需要"3類"耐候等級。並注意鍍層或膜厚是否符合.... (OFP00568)-{.不符.} | 1. 部分大陸料含B元素超過CNS規範管制，故請原料CNS規範之訂單不要配大陸料 (OFP00684)-{.不符.} | 1. 訂單若有厚度變異，冷軋厚度公差比照烤漆計算公式 , 但最小為 1/2 公差做設定 (OFP00254)-{.不符.} 2. "偏薄要求訂單" 鍍後厚度減 鍍後厚度下限需大於 0.02 MM,以免發生厚度不足狀況 (OFP00369)-{.不符.} 3. 提醒：CNS 第三類保固 PPGL AZ150（含）以上，PPGI Z27 （含）以上 TOP ≧25U , BK 兩層塗裝 (OFP00448)-{.不符.} 4. 再三提醒確認！CNS &JIS 塗裝 PVDF 需要"3類"耐候等級。並注意鍍層或膜厚是否符合.... (OFP00568)-{.不符.} 5. 部分大陸料含B元素超過CNS規範管制，故請原料CNS規範之訂單不要配大陸料 (OFP00684)-{.不符.} | 訂單:2507DFD035/002 CPL <生產備註> 事項如下 . 除HGI/ HGL 訂單邊緣不噴油. 其餘皆側緣噴油 (RMK00285) | 訂單:2507DFD035/002 CR1 <生產備註> 事項如下 . 完軋寬度超出管制值上限≦2mm時,冷軋繼續生產並填寫品質異常通報單給鍍鋅線,以便調整張力與板溫 (RMK00278) | 訂單:2507DFD035/002 CR2 <生產備註> 事項如下 . 完軋寬度超出管制值上限≦2mm時,冷軋繼續生產並填寫品質異常通報單給鍍鋅線,以便調整張力與板溫 (RMK00278) | 訂單:2507DFD035/002 CG1 <生產備註> 事項如下 . 平板類,鍍鋅生產時SKIN PASS & T/L 請依據鍍鋅標準規定生產 (RMK00100) . 鍍鋅表面不可有鋅痕、壓痕、凹陷、及刮傷 、應變痕等。 (RMK00100) . 出口鋼捲盤捲後目視不允許有鼓起. (RMK00100) | 訂單:2507DFD035/002 CG2 <生產備註> 事項如下 . 平板類,鍍鋅生產時SKIN PASS & T/L 請依據鍍鋅標準規定生產 (RMK00100) . 鍍鋅表面不可有鋅痕、壓痕、凹陷、及刮傷 、應變痕等。 (RMK00100) . 出口鋼捲盤捲後目視不允許有鼓起. (RMK00100) | 訂單:2507DFD035/002 CC1 <生產備註> 事項如下 . 1.本單若塗裝背面漆一律改為REVERSE COATING 例外訂單如下敘述 (RMK00163) . 2.例外訂單為R字頭超低光澤與PVDF (＞25μ)，背面漆可改 NATURE COATING，但搭配底漆避免遮蓋性不佳 (RMK00163) . ★品檢注意！JIS&CNS 訂單必須每滿50噸一定要再做一次TEST (RMK00259) . 1.有客戶要下CNS第3類,以下備註麻煩CCP與TSD遵循,謝謝! (RMK00394) . 1.1.面漆塗佈量務必>=90%（如果背面用面漆也一樣） (RMK00394) . 1.2.務必留30cm*全寬試片1片,供實驗室委託確認SST與QUV性能。並於試片上註明"SST 2000HRS、QUV 1500HRS" (RMK00394) . 【PMT】本單面漆為"PVDF"，經會議決議需量測板溫並記錄之。每一張排程需量測一次否則追究責任 (RMK00503) . 【抽氣量】白色系在CC1生產時,FINISH抽氣量請設定250,如生產中發生色差b值異常升高,請股長再加大抽氣量因應 (RMK00560) | 訂單:2507DFD035/002 CC2 <生產備註> 事項如下 . 1.本單若塗裝背面漆一律改為REVERSE COATING 例外訂單如下敘述 (RMK00163) . 2.例外訂單為R字頭超低光澤與PVDF (＞25μ)，背面漆可改 NATURE COATING，但搭配底漆避免遮蓋性不佳 (RMK00163) . ★品檢注意！JIS&CNS 訂單必須每滿50噸一定要再做一次TEST (RMK00259) . 1.有客戶要下CNS第3類,以下備註麻煩CCP與TSD遵循,謝謝! (RMK00394) . 1.1.面漆塗佈量務必>=90%（如果背面用面漆也一樣） (RMK00394) . 1.2.務必留30cm*全寬試片1片,供實驗室委託確認SST與QUV性能。並於試片上註明"SST 2000HRS、QUV 1500HRS" (RMK00394) . 【PMT】本單面漆為"PVDF"，經會議決議需量測板溫並記錄之。每一張排程需量測一次否則追究責任 (RMK00503) . 【抽氣量】白色系在CC1生產時,FINISH抽氣量請設定250,如生產中發生色差b值異常升高,請股長再加大抽氣量因應 (RMK00560) | 訂單:2507DFD035/002 RCL 無 <生產備註> 事項 | 訂單:2507DFD035/002 CCPK 無 <生產備註> 事項 | 訂單:2507DFD035/002 CGQC 無 <品檢備註> 事項 | 訂單:2507DFD035/002 CCQC <品檢備註> 事項如下 . 1.本單若塗裝背面漆一律改為REVERSE COATING 例外訂單如下敘述 (RMK00163) . 2.例外訂單為R字頭超低光澤與PVDF (＞25μ)，背面漆可改 NATURE COATING，但搭配底漆避免遮蓋性不佳 (RMK00163) . ★品檢注意！JIS&CNS 訂單必須每滿50噸一定要再做一次TEST (RMK00259) . 1.有客戶要下CNS第3類,以下備註麻煩CCP與TSD遵循,謝謝! (RMK00394) . 1.1.面漆塗佈量務必>=90%（如果背面用面漆也一樣） (RMK00394) . 1.2.務必留30cm*全寬試片1片,供實驗室委託確認SST與QUV性能。並於試片上註明"SST 2000HRS、QUV 1500HRS" (RMK00394) . 【PMT】本單面漆為"PVDF"，經會議決議需量測板溫並記錄之。每一張排程需量測一次否則追究責任 (RMK00503) | 訂單:2507DFD035/002 TOL 無 <生產備註> 事項 |  | 訂單 2507DFD035/002 修改記錄如下: 20250710 17:04:52 (24025) 退火碼: >> S1, 用途碼: >> CIA008, 背面標示: >> C815, 訂單背面顏色(五碼): >> BW73Y, 背面漆膜厚: >> 12.5, 背面漆塗漆型式幾塗幾烤: >> 2, 鉻酸鹽: >> Z, 訂單厚度: >> 0.52, 訂單重: >> 27, 重量容許率(下限): >> 10, 重量容許率(上限): >> 10, 訂單寬度: >> 914, 鍍製方式: >> AC, 鋼捲內徑: >> 508, 鋼捲下限重: >> 3, 鋼捲上限重: >> 5, 壓花條件碼: >> -, 表面花紋: >> R, 綠色識別碼: >> -, 印刷輥號: >> -, 產品代碼: >> PPGL, 皮膜碼: >> -, 單位別: >> M, 油品種類: >> Z, 塗油量: >> Z, 包裝代碼: >> D2 , 保護膜碼: >> -, 客戶試片取樣型式: >> -, 調質碼: >> S, 套筒碼: >> R , 規格: >> CGLC400-30, 製造標準: >> CNS, 表面處理劑種類: >> Z, 表面處理劑塗佈量: >> Z, 伸長率測試: >> N, 硬度測試碼: >> N, 抗拉強度測試: >> N, 降伏強度測試: >> N, 厚度變異: >> -1.4, 訂單正面顏色(五碼): >> FW266, 正面漆膜厚: >> 25, 正面漆塗漆型式幾塗幾烤: >> 2, 修邊碼: >> Y, 重量碼: >> AW, 鋼捲捲向: >> I, 鍍層碼: >> AZ150, | H:厚度偏薄
PPGL | 2507DFD035/003 | 1. 提醒：CNS 第三類保固 PPGL AZ150（含）以上，PPGI Z27 （含）以上 TOP ≧25U , BK 兩層塗裝 (OFP00448)-{.不符.} 2. 再三提醒確認！CNS &JIS 塗裝 PVDF 需要"3類"耐候等級。並注意鍍層或膜厚是否符合.... (OFP00568)-{.不符.} | 1. 部分大陸料含B元素超過CNS規範管制，故請原料CNS規範之訂單不要配大陸料 (OFP00684)-{.不符.} | 1. 提醒：CNS 第三類保固 PPGL AZ150（含）以上，PPGI Z27 （含）以上 TOP ≧25U , BK 兩層塗裝 (OFP00448)-{.不符.} 2. 【提醒 審單人員】CR≧0.6 要於烤漆備註調降 PMT等相關。★KP抗塵PVDF不受此限 (OFP00509)-{.不符.} 3. 再三提醒確認！CNS &JIS 塗裝 PVDF 需要"3類"耐候等級。並注意鍍層或膜厚是否符合.... (OFP00568)-{.不符.} 4. 部分大陸料含B元素超過CNS規範管制，故請原料CNS規範之訂單不要配大陸料 (OFP00684)-{.不符.} | 訂單:2507DFD035/003 CPL <生產備註> 事項如下 . 除HGI/ HGL 訂單邊緣不噴油. 其餘皆側緣噴油 (RMK00285) | 訂單:2507DFD035/003 CR1 <生產備註> 事項如下 . 完軋寬度超出管制值上限≦2mm時,冷軋繼續生產並填寫品質異常通報單給鍍鋅線,以便調整張力與板溫 (RMK00278) | 訂單:2507DFD035/003 CR2 <生產備註> 事項如下 . 完軋寬度超出管制值上限≦2mm時,冷軋繼續生產並填寫品質異常通報單給鍍鋅線,以便調整張力與板溫 (RMK00278) | 訂單:2507DFD035/003 CG1 <生產備註> 事項如下 . 平板類,鍍鋅生產時SKIN PASS & T/L 請依據鍍鋅標準規定生產 (RMK00100) . 鍍鋅表面不可有鋅痕、壓痕、凹陷、及刮傷 、應變痕等。 (RMK00100) . 出口鋼捲盤捲後目視不允許有鼓起. (RMK00100) | 訂單:2507DFD035/003 CG2 <生產備註> 事項如下 . 平板類,鍍鋅生產時SKIN PASS & T/L 請依據鍍鋅標準規定生產 (RMK00100) . 鍍鋅表面不可有鋅痕、壓痕、凹陷、及刮傷 、應變痕等。 (RMK00100) . 出口鋼捲盤捲後目視不允許有鼓起. (RMK00100) | 訂單:2507DFD035/003 CC1 <生產備註> 事項如下 . 【PMT】1.1.因為CR厚 0.665 mm，TOP 標準PMT以248℃去計算 (RMK-E_CHIN) . 1.本單若塗裝背面漆一律改為REVERSE COATING 例外訂單如下敘述 (RMK00163) . 2.例外訂單為R字頭超低光澤與PVDF (＞25μ)，背面漆可改 NATURE COATING，但搭配底漆避免遮蓋性不佳 (RMK00163) . ★★★注意！KP PVDF烘烤時間不得低於50秒，因此線速度 LS≦48 mpm★★★ (RMK00232) . ★品檢注意！JIS&CNS 訂單必須每滿50噸一定要再做一次TEST (RMK00259) . 1.有客戶要下CNS第3類,以下備註麻煩CCP與TSD遵循,謝謝! (RMK00394) . 1.1.面漆塗佈量務必>=90%（如果背面用面漆也一樣） (RMK00394) . 1.2.務必留30cm*全寬試片1片,供實驗室委託確認SST與QUV性能。並於試片上註明"SST 2000HRS、QUV 1500HRS" (RMK00394) . 【PMT】本單面漆為"PVDF"，經會議決議需量測板溫並記錄之。每一張排程需量測一次否則追究責任 (RMK00503) . 【PMT】1.2.CC2計算完後面漆每個ZONE 爐溫各降8℃為最終爐溫 (RMK00568) . 【PMT】1.3.CC2因爐溫各降8℃為最終爐溫，請股長於TEST時 確實量測板溫 (RMK00568) . 【PMT】1.4.若發現PMT不足，請上調ZONE溫度並回饋工程師 (RMK00568) . 【PMT】1.5.品檢注意！因標準PMT有下修請注意MEK測試 (RMK00568) . 【PMT】1.6.厚板少生產，請領班量測板溫並記錄之 (RMK00568) | 訂單:2507DFD035/003 CC2 <生產備註> 事項如下 . 【PMT】1.1.因為CR厚 0.665 mm，TOP 標準PMT以248℃去計算 (RMK-E_CHIN) . 1.本單若塗裝背面漆一律改為REVERSE COATING 例外訂單如下敘述 (RMK00163) . 2.例外訂單為R字頭超低光澤與PVDF (＞25μ)，背面漆可改 NATURE COATING，但搭配底漆避免遮蓋性不佳 (RMK00163) . ★★★注意！KP PVDF烘烤時間不得低於50秒，因此線速度 LS≦48 mpm★★★ (RMK00232) . ★品檢注意！JIS&CNS 訂單必須每滿50噸一定要再做一次TEST (RMK00259) . 1.有客戶要下CNS第3類,以下備註麻煩CCP與TSD遵循,謝謝! (RMK00394) . 1.1.面漆塗佈量務必>=90%（如果背面用面漆也一樣） (RMK00394) . 1.2.務必留30cm*全寬試片1片,供實驗室委託確認SST與QUV性能。並於試片上註明"SST 2000HRS、QUV 1500HRS" (RMK00394) . 【PMT】本單面漆為"PVDF"，經會議決議需量測板溫並記錄之。每一張排程需量測一次否則追究責任 (RMK00503) . 【PMT】1.2.CC2計算完後面漆每個ZONE 爐溫各降8℃為最終爐溫 (RMK00568) . 【PMT】1.3.CC2因爐溫各降8℃為最終爐溫，請股長於TEST時 確實量測板溫 (RMK00568) . 【PMT】1.4.若發現PMT不足，請上調ZONE溫度並回饋工程師 (RMK00568) . 【PMT】1.5.品檢注意！因標準PMT有下修請注意MEK測試 (RMK00568) . 【PMT】1.6.厚板少生產，請領班量測板溫並記錄之 (RMK00568) | 訂單:2507DFD035/003 RCL 無 <生產備註> 事項 | 訂單:2507DFD035/003 CCPK 無 <生產備註> 事項 | 訂單:2507DFD035/003 CGQC 無 <品檢備註> 事項 | 訂單:2507DFD035/003 CCQC <品檢備註> 事項如下 . 【PMT】1.1.因為CR厚 0.665 mm，TOP 標準PMT以248℃去計算 (RMK-E_CHIN) . 1.本單若塗裝背面漆一律改為REVERSE COATING 例外訂單如下敘述 (RMK00163) . 2.例外訂單為R字頭超低光澤與PVDF (＞25μ)，背面漆可改 NATURE COATING，但搭配底漆避免遮蓋性不佳 (RMK00163) . ★品檢注意！JIS&CNS 訂單必須每滿50噸一定要再做一次TEST (RMK00259) . 1.有客戶要下CNS第3類,以下備註麻煩CCP與TSD遵循,謝謝! (RMK00394) . 1.1.面漆塗佈量務必>=90%（如果背面用面漆也一樣） (RMK00394) . 1.2.務必留30cm*全寬試片1片,供實驗室委託確認SST與QUV性能。並於試片上註明"SST 2000HRS、QUV 1500HRS" (RMK00394) . 【PMT】本單面漆為"PVDF"，經會議決議需量測板溫並記錄之。每一張排程需量測一次否則追究責任 (RMK00503) . 【PMT】1.2.CC2計算完後面漆每個ZONE 爐溫各降8℃為最終爐溫 (RMK00568) . 【PMT】1.3.CC2因爐溫各降8℃為最終爐溫，請股長於TEST時 確實量測板溫 (RMK00568) . 【PMT】1.4.若發現PMT不足，請上調ZONE溫度並回饋工程師 (RMK00568) . 【PMT】1.5.品檢注意！因標準PMT有下修請注意MEK測試 (RMK00568) . 【PMT】1.6.厚板少生產，請領班量測板溫並記錄之 (RMK00568) | 訂單:2507DFD035/003 TOL 無 <生產備註> 事項 | 【PMT】1.1.因為CR厚 0.665 mm，TOP 標準PMT以248℃去計算^^/CC1/CC2/CCQC/ <<.E_CHIN 2025/07/14 16:22.>> | 訂單 2507DFD035/003 修改記錄如下: 20250711 08:35:05 (24025) 退火碼: >> S1, 用途碼: >> CIA008, 背面標示: >> C815, 訂單背面顏色(五碼): >> BW73Y, 背面漆膜厚: >> 12.5, 背面漆塗漆型式幾塗幾烤: >> 2, 鉻酸鹽: >> Z, 訂單厚度: >> 0.7, 訂單重: >> 18, 重量容許率(下限): >> 10, 重量容許率(上限): >> 10, 訂單寬度: >> 914, 鍍製方式: >> AC, 鋼捲內徑: >> 508, 鋼捲下限重: >> 3, 鋼捲上限重: >> 5, 壓花條件碼: >> -, 表面花紋: >> R, 綠色識別碼: >> -, 印刷輥號: >> -, 產品代碼: >> PPGL, 皮膜碼: >> -, 單位別: >> M, 油品種類: >> Z, 塗油量: >> Z, 包裝代碼: >> D2 , 保護膜碼: >> -, 客戶試片取樣數量: >> 0, 客戶試片取樣型式: >> -, 調質碼: >> S, 套筒碼: >> R , 規格: >> CGLC400-30, 製造標準: >> CNS, 表面處理劑種類: >> Z, 表面處理劑塗佈量: >> Z, 伸長率測試: >> N, 硬度測試碼: >> N, 抗拉強度測試: >> N, 降伏強度測試: >> N, 厚度變異: >> -1.4, 訂單正面顏色(五碼): >> FC306, 正面漆膜厚: >> 25, 正面漆塗漆型式幾塗幾烤: >> 2, 修邊碼: >> Y, 重量碼: >> AW, 鋼捲捲向: >> I, 鍍層碼: >> AZ150, 20250711 15:15:19 (24025) 厚度變異: -1.4 >> , | *: | [訂單訊息通知] 2025/07/11 下午 04:55:01 *** (洪萱茹 >> 通知 >> Lynn Hsu, Winnie Chang, Emily Hong, XinYi Wu, Edwy Chin, YuLung Kung, B.S. Wan, Y.L. Liu, Julian Liu, Sony Su, YunTung Li) 訊息 : 此訂單有指定鋼捲1顆，鋼號1364779 18.175MT ，麻煩請留意，謝謝。 [訂單訊息通知] 2025/07/11 下午 05:27:54 *** (張芬芬 >> 通知 >> Lynn Hsu, Winnie Chang, Emily Hong, XinYi Wu, Edwy Chin, YuLung Kung, B.S. Wan, Y.L. Liu, Julian Liu, Sony Su, YunTung Li) 訊息 : 因應客戶要求改成指定最大顆鋼捲 鋼號 1364777 重量 18.72噸 ( 取消原本指定的鋼號 1364779 重量 18.175噸) [訂單訊息通知] 2025/07/16 上午 10:56:22 *** (秦大維 >> 通知 >> Julian Liu, Sony Su, YunTung Li) 訊息 : 能否退單到TDCC，我試著重抓 PSN
PPGL | 2507DFD038/001 |  | 1. 部分大陸料含B元素超過CNS規範管制，故請原料CNS規範之訂單不要配大陸料 (OFP00684)-{.不符.} | 1. 訂單若有厚度變異，冷軋厚度公差比照烤漆計算公式 , 但最小為 1/2 公差做設定 (OFP00254)-{.不符.} 2. "偏薄要求訂單" 鍍後厚度減 鍍後厚度下限需大於 0.02 MM,以免發生厚度不足狀況 (OFP00369)-{.不符.} 3. 部分大陸料含B元素超過CNS規範管制，故請原料CNS規範之訂單不要配大陸料 (OFP00684)-{.不符.} | 訂單:2507DFD038/001 CPL <生產備註> 事項如下 . 除HGI/ HGL 訂單邊緣不噴油. 其餘皆側緣噴油 (RMK00285) | 訂單:2507DFD038/001 CR1 無 <生產備註> 事項 | 訂單:2507DFD038/001 CR2 無 <生產備註> 事項 | 訂單:2507DFD038/001 CG1 <生產備註> 事項如下 . 平板類,鍍鋅生產時SKIN PASS & T/L 請依據鍍鋅標準規定生產 (RMK00100) . 鍍鋅表面不可有鋅痕、壓痕、凹陷、及刮傷 、應變痕等。 (RMK00100) . 出口鋼捲盤捲後目視不允許有鼓起. (RMK00100) . 鍍層 AZ150 (含) 以上 , 鋅花等級 C~E 目標D，避免鋅花晶界明顯後續造成烤漆點狀未塗漆。 (RMK00565) | 訂單:2507DFD038/001 CG2 <生產備註> 事項如下 . 平板類,鍍鋅生產時SKIN PASS & T/L 請依據鍍鋅標準規定生產 (RMK00100) . 鍍鋅表面不可有鋅痕、壓痕、凹陷、及刮傷 、應變痕等。 (RMK00100) . 出口鋼捲盤捲後目視不允許有鼓起. (RMK00100) . 鍍層 AZ150 (含) 以上 , 鋅花等級 C~E 目標D，避免鋅花晶界明顯後續造成烤漆點狀未塗漆。 (RMK00565) | 訂單:2507DFD038/001 CC1 <生產備註> 事項如下 . 【限重】分切限重3.7~4.9噸，最後一切不依限重允收(請勿超過上限)。 (RMK-YL_KUNG) . 1.本單若塗裝背面漆一律改為REVERSE COATING 例外訂單如下敘述 (RMK00163) . 2.例外訂單為R字頭超低光澤與PVDF (＞25μ)，背面漆可改 NATURE COATING，但搭配底漆避免遮蓋性不佳 (RMK00163) . ★品檢注意！JIS&CNS 訂單必須每滿50噸一定要再做一次TEST (RMK00259) | 訂單:2507DFD038/001 CC2 <生產備註> 事項如下 . 【限重】分切限重3.7~4.9噸，最後一切不依限重允收(請勿超過上限)。 (RMK-YL_KUNG) . 1.本單若塗裝背面漆一律改為REVERSE COATING 例外訂單如下敘述 (RMK00163) . 2.例外訂單為R字頭超低光澤與PVDF (＞25μ)，背面漆可改 NATURE COATING，但搭配底漆避免遮蓋性不佳 (RMK00163) . ★品檢注意！JIS&CNS 訂單必須每滿50噸一定要再做一次TEST (RMK00259) | 訂單:2507DFD038/001 RCL 無 <生產備註> 事項 | 訂單:2507DFD038/001 CCPK 無 <生產備註> 事項 | 訂單:2507DFD038/001 CGQC <品檢備註> 事項如下 . 鍍層 AZ150 (含) 以上 , 鋅花等級 C~E 目標D，避免鋅花晶界明顯後續造成烤漆點狀未塗漆。 (RMK00565) | 訂單:2507DFD038/001 CCQC <品檢備註> 事項如下 . 【限重】分切限重3.7~4.9噸，最後一切不依限重允收(請勿超過上限)。 (RMK-YL_KUNG) . 1.本單若塗裝背面漆一律改為REVERSE COATING 例外訂單如下敘述 (RMK00163) . 2.例外訂單為R字頭超低光澤與PVDF (＞25μ)，背面漆可改 NATURE COATING，但搭配底漆避免遮蓋性不佳 (RMK00163) . ★品檢注意！JIS&CNS 訂單必須每滿50噸一定要再做一次TEST (RMK00259) | 訂單:2507DFD038/001 TOL 無 <生產備註> 事項 | 【限重】分切限重3.7~4.9噸，最後一切不依限重允收(請勿超過上限)。^^/CC1/CC2/CCQC/ <<.YL_KUNG 2025/07/17 13:36.>> | 訂單 2507DFD038/001 修改記錄如下: 20250711 09:39:22 (24025) 退火碼: >> S1, 用途碼: >> CIA008, 背面標示: >> C814, 訂單背面顏色(五碼): >> BW73Y, 背面漆膜厚: >> 12.5, 背面漆塗漆型式幾塗幾烤: >> 2, 鉻酸鹽: >> Z, 訂單厚度: >> 0.52, 訂單重: >> 20, 重量容許率(下限): >> 10, 重量容許率(上限): >> 10, 訂單寬度: >> 1219, 鍍製方式: >> AC, 鋼捲內徑: >> 508, 鋼捲下限重: >> 3.7, 鋼捲上限重: >> 4.9, 壓花條件碼: >> -, 表面花紋: >> R, 綠色識別碼: >> -, 印刷輥號: >> -, 產品代碼: >> PPGL, 皮膜碼: >> -, 單位別: >> M, 油品種類: >> Z, 塗油量: >> Z, 包裝代碼: >> D2 , 保護膜碼: >> -, 客戶試片取樣型式: >> -, 調質碼: >> S, 套筒碼: >> R , 規格: >> CGLC400-20, 製造標準: >> CNS, 表面處理劑種類: >> Z, 表面處理劑塗佈量: >> Z, 伸長率測試: >> N, 硬度測試碼: >> N, 抗拉強度測試: >> N, 降伏強度測試: >> N, 厚度變異: >> -1.4, 訂單正面顏色(五碼): >> SY356, 正面漆膜厚: >> 25, 正面漆塗漆型式幾塗幾烤: >> 2, 修邊碼: >> Y, 重量碼: >> AW, 鋼捲捲向: >> I, 鍍層碼: >> AZ150, 20250716 18:40:41 (24025) 退火碼: S1 >> H2, 規格: CGLC400-20 >> CGLC570-20, | H:厚度偏薄
PPGL | 2507DFD038/002 |  | 1. 部分大陸料含B元素超過CNS規範管制，故請原料CNS規範之訂單不要配大陸料 (OFP00684)-{.不符.} | 1. 訂單若有厚度變異，冷軋厚度公差比照烤漆計算公式 , 但最小為 1/2 公差做設定 (OFP00254)-{.不符.} 2. "偏薄要求訂單" 鍍後厚度減 鍍後厚度下限需大於 0.02 MM,以免發生厚度不足狀況 (OFP00369)-{.不符.} 3. 部分大陸料含B元素超過CNS規範管制，故請原料CNS規範之訂單不要配大陸料 (OFP00684)-{.不符.} | 訂單:2507DFD038/002 CPL <生產備註> 事項如下 . 除HGI/ HGL 訂單邊緣不噴油. 其餘皆側緣噴油 (RMK00285) | 訂單:2507DFD038/002 CR1 <生產備註> 事項如下 . 完軋寬度超出管制值上限≦2mm時,冷軋繼續生產並填寫品質異常通報單給鍍鋅線,以便調整張力與板溫 (RMK00278) | 訂單:2507DFD038/002 CR2 <生產備註> 事項如下 . 完軋寬度超出管制值上限≦2mm時,冷軋繼續生產並填寫品質異常通報單給鍍鋅線,以便調整張力與板溫 (RMK00278) | 訂單:2507DFD038/002 CG1 <生產備註> 事項如下 . 平板類,鍍鋅生產時SKIN PASS & T/L 請依據鍍鋅標準規定生產 (RMK00100) . 鍍鋅表面不可有鋅痕、壓痕、凹陷、及刮傷 、應變痕等。 (RMK00100) . 出口鋼捲盤捲後目視不允許有鼓起. (RMK00100) | 訂單:2507DFD038/002 CG2 <生產備註> 事項如下 . 平板類,鍍鋅生產時SKIN PASS & T/L 請依據鍍鋅標準規定生產 (RMK00100) . 鍍鋅表面不可有鋅痕、壓痕、凹陷、及刮傷 、應變痕等。 (RMK00100) . 出口鋼捲盤捲後目視不允許有鼓起. (RMK00100) | 訂單:2507DFD038/002 CC1 <生產備註> 事項如下 . 【限重】分切限重3.7~4.9噸，最後一切不依限重允收(請勿超過上限)。 (RMK-YL_KUNG) . 1.本單若塗裝背面漆一律改為REVERSE COATING 例外訂單如下敘述 (RMK00163) . 2.例外訂單為R字頭超低光澤與PVDF (＞25μ)，背面漆可改 NATURE COATING，但搭配底漆避免遮蓋性不佳 (RMK00163) . ★品檢注意！JIS&CNS 訂單必須每滿50噸一定要再做一次TEST (RMK00259) | 訂單:2507DFD038/002 CC2 <生產備註> 事項如下 . 【限重】分切限重3.7~4.9噸，最後一切不依限重允收(請勿超過上限)。 (RMK-YL_KUNG) . 1.本單若塗裝背面漆一律改為REVERSE COATING 例外訂單如下敘述 (RMK00163) . 2.例外訂單為R字頭超低光澤與PVDF (＞25μ)，背面漆可改 NATURE COATING，但搭配底漆避免遮蓋性不佳 (RMK00163) . ★品檢注意！JIS&CNS 訂單必須每滿50噸一定要再做一次TEST (RMK00259) | 訂單:2507DFD038/002 RCL 無 <生產備註> 事項 | 訂單:2507DFD038/002 CCPK 無 <生產備註> 事項 | 訂單:2507DFD038/002 CGQC 無 <品檢備註> 事項 | 訂單:2507DFD038/002 CCQC <品檢備註> 事項如下 . 【限重】分切限重3.7~4.9噸，最後一切不依限重允收(請勿超過上限)。 (RMK-YL_KUNG) . 1.本單若塗裝背面漆一律改為REVERSE COATING 例外訂單如下敘述 (RMK00163) . 2.例外訂單為R字頭超低光澤與PVDF (＞25μ)，背面漆可改 NATURE COATING，但搭配底漆避免遮蓋性不佳 (RMK00163) . ★品檢注意！JIS&CNS 訂單必須每滿50噸一定要再做一次TEST (RMK00259) | 訂單:2507DFD038/002 TOL 無 <生產備註> 事項 | 【限重】分切限重3.7~4.9噸，最後一切不依限重允收(請勿超過上限)。^^/CC1/CC2/CCQC/ <<.YL_KUNG 2025/07/17 13:39.>> | 訂單 2507DFD038/002 修改記錄如下: 20250711 09:39:24 (24025) 退火碼: >> S1, 用途碼: >> CIA008, 背面標示: >> C814, 訂單背面顏色(五碼): >> BW73Y, 背面漆膜厚: >> 12.5, 背面漆塗漆型式幾塗幾烤: >> 2, 鉻酸鹽: >> Z, 訂單厚度: >> 0.52, 訂單重: >> 20, 重量容許率(下限): >> 10, 重量容許率(上限): >> 10, 訂單寬度: >> 1219, 鍍製方式: >> AC, 鋼捲內徑: >> 508, 鋼捲下限重: >> 3.7, 鋼捲上限重: >> 4.9, 壓花條件碼: >> -, 表面花紋: >> R, 綠色識別碼: >> -, 印刷輥號: >> -, 產品代碼: >> PPGL, 皮膜碼: >> -, 單位別: >> M, 油品種類: >> Z, 塗油量: >> Z, 包裝代碼: >> D2 , 保護膜碼: >> -, 客戶試片取樣型式: >> -, 調質碼: >> S, 套筒碼: >> R , 規格: >> CGLC400-20, 製造標準: >> CNS, 表面處理劑種類: >> Z, 表面處理劑塗佈量: >> Z, 伸長率測試: >> N, 硬度測試碼: >> N, 抗拉強度測試: >> N, 降伏強度測試: >> N, 厚度變異: >> -1.4, 訂單正面顏色(五碼): >> SY356, 正面漆膜厚: >> 25, 正面漆塗漆型式幾塗幾烤: >> 2, 修邊碼: >> Y, 重量碼: >> AW, 鋼捲捲向: >> I, 鍍層碼: >> AZ150, | H:厚度偏薄 | [訂單訊息通知] 2025/07/16 4:35:25 PM 訂單訊息通知 (林郁潔 >> 通知 >> Edwy Chin, YuLung Kung, B.S. Wan, Lynn Hsu) 訂單訊息 : 訂單規格尚待確認，請協助退單
PPGL | 2507DFD039/001 | 1. 單捲限重檢核 (原料重:15~20, 分切困難:16.00~16.80,19.60~20, 單捲限重:2.80~3.20)(OFP00031)-{.不符.} | 1. 部分大陸料含B元素超過CNS規範管制，故請原料CNS規範之訂單不要配大陸料 (OFP00684)-{.不符.} | 1. 注意！因客戶有特殊寬度公差需求，因此本SPEC 比照寬度需求 0~+5 設定。用於一般用途請回復正常寬度公差 (OFP00496)-{.不符.} 2. 要求寬度公差 0~+3 確認：HR=2.02 CR1=915 CR2=914 CR/CG寬度公差=+6/+5 (參2009DFD036/001) (OFP00503)-{.不符.} 3. 部分大陸料含B元素超過CNS規範管制，故請原料CNS規範之訂單不要配大陸料 (OFP00684)-{.不符.} | 訂單:2507DFD039/001 CPL <生產備註> 事項如下 . 除HGI/ HGL 訂單邊緣不噴油. 其餘皆側緣噴油 (RMK00285) . CNS AZ70 鍍層相當於 SYSCO AZ070 鍍層 (RMK00295) | 訂單:2507DFD039/001 CR1 <生產備註> 事項如下 . 【烤漆成品寬度目標】目標寬度912mm~914mm---不保證 (RMK-E_CHIN) . 完軋寬度超出管制值上限≦2mm時,冷軋繼續生產並填寫品質異常通報單給鍍鋅線,以便調整張力與板溫 (RMK00278) . CNS AZ70 鍍層相當於 SYSCO AZ070 鍍層 (RMK00295) | 訂單:2507DFD039/001 CR2 <生產備註> 事項如下 . 【烤漆成品寬度目標】目標寬度912mm~914mm---不保證 (RMK-E_CHIN) . 完軋寬度超出管制值上限≦2mm時,冷軋繼續生產並填寫品質異常通報單給鍍鋅線,以便調整張力與板溫 (RMK00278) . CNS AZ70 鍍層相當於 SYSCO AZ070 鍍層 (RMK00295) | 訂單:2507DFD039/001 CG1 <生產備註> 事項如下 . 【烤漆成品寬度目標】目標寬度912mm~914mm---不保證 (RMK-E_CHIN) . 弓形度、 波高、 急峻度,每顆鋼捲皆須詳細記錄. (RMK00058) . 平板類,鍍鋅生產時SKIN PASS & T/L 請依據鍍鋅標準規定生產. (RMK00058) . 每二顆母鋼捲需切2M板量測急峻度,並記錄於外觀檢查記錄表內. (RMK00058) . 出口鋼捲盤捲後目視不允許有鼓起. (RMK00058) | 訂單:2507DFD039/001 CG2 <生產備註> 事項如下 . 【烤漆成品寬度目標】目標寬度912mm~914mm---不保證 (RMK-E_CHIN) . 弓形度、 波高、 急峻度,每顆鋼捲皆須詳細記錄. (RMK00058) . 平板類,鍍鋅生產時SKIN PASS & T/L 請依據鍍鋅標準規定生產. (RMK00058) . 每二顆母鋼捲需切2M板量測急峻度,並記錄於外觀檢查記錄表內. (RMK00058) . 出口鋼捲盤捲後目視不允許有鼓起. (RMK00058) | 訂單:2507DFD039/001 CC1 <生產備註> 事項如下 . 【烤漆成品寬度目標】目標寬度912mm~914mm---不保證 (RMK-E_CHIN) . 【分切】郁潔曰：.限重2.8~3.2噸、最後一顆可不一限重 (RMK-E_CHIN) . 使用紙套筒請出口主操注意調整張力設定 背面標示要記得噴印. (RMK00058) . 每顆母鋼捲需切2M板量測急峻度,並記錄於報表內. (RMK00058) . 表面要求嚴格,不允許鋅痕,線痕,壓痕,樹皮(曾被訴賠)...等缺陷. (RMK00058) . 室內隔間用料2邊7MM以內允許輕微缺陷,如邊緣應變痕,點狀未著漆,亮痕… (RMK00058) . 1.本單若塗裝背面漆一律改為REVERSE COATING 例外訂單如下敘述 (RMK00163) . 2.例外訂單為R字頭超低光澤與PVDF (＞25μ)，背面漆可改 NATURE COATING，但搭配底漆避免遮蓋性不佳 (RMK00163) . ★品檢注意！JIS&CNS 訂單必須每滿50噸一定要再做一次TEST (RMK00259) . 【色差特別管制】LY126(LY121)初期測試其色差值要求於 2020/11/12會議中決議與客戶確認板△E≦0.6+目視管理確認 (RMK00562) . 【終端客戶色差特別管制】色差值要求於2020/11/12會議中決議與客戶確認板△E≦0.6與目視管理確認 (RMK00573) | 訂單:2507DFD039/001 CC2 <生產備註> 事項如下 . 【烤漆成品寬度目標】目標寬度912mm~914mm---不保證 (RMK-E_CHIN) . 【分切】郁潔曰：.限重2.8~3.2噸、最後一顆可不一限重 (RMK-E_CHIN) . 使用紙套筒請出口主操注意調整張力設定 背面標示要記得噴印. (RMK00058) . 每顆母鋼捲需切2M板量測急峻度,並記錄於報表內. (RMK00058) . 表面要求嚴格,不允許鋅痕,線痕,壓痕,樹皮(曾被訴賠)...等缺陷. (RMK00058) . 室內隔間用料2邊7MM以內允許輕微缺陷,如邊緣應變痕,點狀未著漆,亮痕… (RMK00058) . 1.本單若塗裝背面漆一律改為REVERSE COATING 例外訂單如下敘述 (RMK00163) . 2.例外訂單為R字頭超低光澤與PVDF (＞25μ)，背面漆可改 NATURE COATING，但搭配底漆避免遮蓋性不佳 (RMK00163) . ★品檢注意！JIS&CNS 訂單必須每滿50噸一定要再做一次TEST (RMK00259) . 【色差特別管制】LY126(LY121)初期測試其色差值要求於 2020/11/12會議中決議與客戶確認板△E≦0.6+目視管理確認 (RMK00562) . 【終端客戶色差特別管制】色差值要求於2020/11/12會議中決議與客戶確認板△E≦0.6與目視管理確認 (RMK00573) | 訂單:2507DFD039/001 RCL <生產備註> 事項如下 . 【色差特別管制】LY126(LY121)初期測試其色差值要求於 2020/11/12會議中決議與客戶確認板△E≦0.6+目視管理確認 (RMK00562) | 訂單:2507DFD039/001 CCPK 無 <生產備註> 事項 | 訂單:2507DFD039/001 CGQC <品檢備註> 事項如下 . 【烤漆成品寬度目標】目標寬度912mm~914mm---不保證 (RMK-E_CHIN) . 弓形度、 波高、 急峻度,每顆鋼捲皆須詳細記錄. (RMK00058) . 每二顆母鋼捲需切2M板量測急峻度,並記錄於外觀檢查記錄表內. (RMK00058) . 出口鋼捲盤捲後目視不允許有鼓起. (RMK00058) | 訂單:2507DFD039/001 CCQC <品檢備註> 事項如下 . 【烤漆成品寬度目標】目標寬度912mm~914mm---不保證 (RMK-E_CHIN) . 【分切】郁潔曰：.限重2.8~3.2噸、最後一顆可不一限重 (RMK-E_CHIN) . 1.本單若塗裝背面漆一律改為REVERSE COATING 例外訂單如下敘述 (RMK00163) . 2.例外訂單為R字頭超低光澤與PVDF (＞25μ)，背面漆可改 NATURE COATING，但搭配底漆避免遮蓋性不佳 (RMK00163) . ★品檢注意！JIS&CNS 訂單必須每滿50噸一定要再做一次TEST (RMK00259) . 【色差特別管制】LY126(LY121)初期測試其色差值要求於 2020/11/12會議中決議與客戶確認板△E≦0.6+目視管理確認 (RMK00562) . 【終端客戶色差特別管制】色差值要求於2020/11/12會議中決議與客戶確認板△E≦0.6與目視管理確認 (RMK00573) | 訂單:2507DFD039/001 TOL 無 <生產備註> 事項 | 【分切】郁潔曰：.限重2.8~3.2噸、最後一顆可不一限重^^/CC1/CC2/CCQC/ <<.E_CHIN 2025/07/15 08:56.>> 【烤漆成品寬度目標】目標寬度912mm~914mm---不保證^^/CR1/CR2/CG1/CG2/CC1/CC2/CGQC/CCQC/ <<.E_CHIN 2025/07/15 08:58.>> | 訂單 2507DFD039/001 修改記錄如下: 20250711 15:05:18 (24025) 退火碼: >> S1, 用途碼: >> CIA007, 背面標示: >> C008, 訂單背面顏色(五碼): >> BW736, 背面漆膜厚: >> NOM, 背面漆塗漆型式幾塗幾烤: >> 1, 鉻酸鹽: >> Z, 訂單厚度: >> 0.476, 訂單重: >> 210, 重量容許率(下限): >> 10, 重量容許率(上限): >> 10, 訂單寬度: >> 911, 鍍製方式: >> BC, 鋼捲內徑: >> 508, 鋼捲下限重: >> 2.8, 鋼捲上限重: >> 3.2, 壓花條件碼: >> -, 表面花紋: >> R, 綠色識別碼: >> -, 印刷輥號: >> -, 產品代碼: >> PPGL, 皮膜碼: >> -, 單位別: >> M, 油品種類: >> Z, 塗油量: >> Z, 包裝代碼: >> S4 , 保護膜碼: >> -, 客戶試片取樣型式: >> -, 調質碼: >> S, 套筒碼: >> P , 規格: >> CGLC400-10, 製造標準: >> CNS, 表面處理劑種類: >> Z, 表面處理劑塗佈量: >> Z, 伸長率測試: >> N, 硬度測試碼: >> N, 抗拉強度測試: >> N, 降伏強度測試: >> N, 厚度變異: >> 0, 訂單正面顏色(五碼): >> LY126, 正面漆膜厚: >> 25, 正面漆塗漆型式幾塗幾烤: >> 2, 修邊碼: >> Y, 重量碼: >> AW, 鋼捲捲向: >> I, 鍍層碼: >> AZ70, | *:
PPGL | 2507DFD039/002 |  | 1. 部分大陸料含B元素超過CNS規範管制，故請原料CNS規範之訂單不要配大陸料 (OFP00684)-{.不符.} | 1. 部分大陸料含B元素超過CNS規範管制，故請原料CNS規範之訂單不要配大陸料 (OFP00684)-{.不符.} | 訂單:2507DFD039/002 CPL <生產備註> 事項如下 . 除HGI/ HGL 訂單邊緣不噴油. 其餘皆側緣噴油 (RMK00285) . CNS AZ70 鍍層相當於 SYSCO AZ070 鍍層 (RMK00295) | 訂單:2507DFD039/002 CR1 <生產備註> 事項如下 . 【烤漆成品寬度目標】目標寬度912mm~914mm---不保證 (RMK-E_CHIN) . CNS AZ70 鍍層相當於 SYSCO AZ070 鍍層 (RMK00295) | 訂單:2507DFD039/002 CR2 <生產備註> 事項如下 . 【烤漆成品寬度目標】目標寬度912mm~914mm---不保證 (RMK-E_CHIN) . CNS AZ70 鍍層相當於 SYSCO AZ070 鍍層 (RMK00295) | 訂單:2507DFD039/002 CG1 <生產備註> 事項如下 . 【烤漆成品寬度目標】目標寬度912mm~914mm---不保證 (RMK-E_CHIN) . 弓形度、 波高、 急峻度,每顆鋼捲皆須詳細記錄. (RMK00058) . 平板類,鍍鋅生產時SKIN PASS & T/L 請依據鍍鋅標準規定生產. (RMK00058) . 每二顆母鋼捲需切2M板量測急峻度,並記錄於外觀檢查記錄表內. (RMK00058) . 出口鋼捲盤捲後目視不允許有鼓起. (RMK00058) | 訂單:2507DFD039/002 CG2 <生產備註> 事項如下 . 【烤漆成品寬度目標】目標寬度912mm~914mm---不保證 (RMK-E_CHIN) . 弓形度、 波高、 急峻度,每顆鋼捲皆須詳細記錄. (RMK00058) . 平板類,鍍鋅生產時SKIN PASS & T/L 請依據鍍鋅標準規定生產. (RMK00058) . 每二顆母鋼捲需切2M板量測急峻度,並記錄於外觀檢查記錄表內. (RMK00058) . 出口鋼捲盤捲後目視不允許有鼓起. (RMK00058) | 訂單:2507DFD039/002 CC1 <生產備註> 事項如下 . 【烤漆成品寬度目標】目標寬度912mm~914mm---不保證 (RMK-E_CHIN) . 使用紙套筒請出口主操注意調整張力設定 背面標示要記得噴印. (RMK00058) . 每顆母鋼捲需切2M板量測急峻度,並記錄於報表內. (RMK00058) . 表面要求嚴格,不允許鋅痕,線痕,壓痕,樹皮(曾被訴賠)...等缺陷. (RMK00058) . 室內隔間用料2邊7MM以內允許輕微缺陷,如邊緣應變痕,點狀未著漆,亮痕… (RMK00058) . 1.本單若塗裝背面漆一律改為REVERSE COATING 例外訂單如下敘述 (RMK00163) . 2.例外訂單為R字頭超低光澤與PVDF (＞25μ)，背面漆可改 NATURE COATING，但搭配底漆避免遮蓋性不佳 (RMK00163) . ★品檢注意！JIS&CNS 訂單必須每滿50噸一定要再做一次TEST (RMK00259) . 【抽氣量】白色系在CC1生產時,FINISH抽氣量請設定250,如生產中發生色差b值異常升高,請股長再加大抽氣量因應 (RMK00560) | 訂單:2507DFD039/002 CC2 <生產備註> 事項如下 . 【烤漆成品寬度目標】目標寬度912mm~914mm---不保證 (RMK-E_CHIN) . 使用紙套筒請出口主操注意調整張力設定 背面標示要記得噴印. (RMK00058) . 每顆母鋼捲需切2M板量測急峻度,並記錄於報表內. (RMK00058) . 表面要求嚴格,不允許鋅痕,線痕,壓痕,樹皮(曾被訴賠)...等缺陷. (RMK00058) . 室內隔間用料2邊7MM以內允許輕微缺陷,如邊緣應變痕,點狀未著漆,亮痕… (RMK00058) . 1.本單若塗裝背面漆一律改為REVERSE COATING 例外訂單如下敘述 (RMK00163) . 2.例外訂單為R字頭超低光澤與PVDF (＞25μ)，背面漆可改 NATURE COATING，但搭配底漆避免遮蓋性不佳 (RMK00163) . ★品檢注意！JIS&CNS 訂單必須每滿50噸一定要再做一次TEST (RMK00259) . 【抽氣量】白色系在CC1生產時,FINISH抽氣量請設定250,如生產中發生色差b值異常升高,請股長再加大抽氣量因應 (RMK00560) | 訂單:2507DFD039/002 RCL 無 <生產備註> 事項 | 訂單:2507DFD039/002 CCPK 無 <生產備註> 事項 | 訂單:2507DFD039/002 CGQC <品檢備註> 事項如下 . 【烤漆成品寬度目標】目標寬度912mm~914mm---不保證 (RMK-E_CHIN) . 弓形度、 波高、 急峻度,每顆鋼捲皆須詳細記錄. (RMK00058) . 每二顆母鋼捲需切2M板量測急峻度,並記錄於外觀檢查記錄表內. (RMK00058) . 出口鋼捲盤捲後目視不允許有鼓起. (RMK00058) | 訂單:2507DFD039/002 CCQC <品檢備註> 事項如下 . 【烤漆成品寬度目標】目標寬度912mm~914mm---不保證 (RMK-E_CHIN) . 1.本單若塗裝背面漆一律改為REVERSE COATING 例外訂單如下敘述 (RMK00163) . 2.例外訂單為R字頭超低光澤與PVDF (＞25μ)，背面漆可改 NATURE COATING，但搭配底漆避免遮蓋性不佳 (RMK00163) . ★品檢注意！JIS&CNS 訂單必須每滿50噸一定要再做一次TEST (RMK00259) | 訂單:2507DFD039/002 TOL 無 <生產備註> 事項 | 【烤漆成品寬度目標】目標寬度912mm~914mm---不保證^^/CR1/CR2/CG1/CG2/CC1/CC2/CGQC/CCQC/^^ <<.E_CHIN 2025/07/15 09:35.>> | 訂單 2507DFD039/002 修改記錄如下: 20250711 15:05:20 (24025) 退火碼: >> S1, 用途碼: >> CIA007, 背面標示: >> C008, 訂單背面顏色(五碼): >> BW736, 背面漆膜厚: >> NOM, 背面漆塗漆型式幾塗幾烤: >> 1, 鉻酸鹽: >> Z, 訂單厚度: >> 0.426, 訂單重: >> 30, 重量容許率(下限): >> 10, 重量容許率(上限): >> 10, 訂單寬度: >> 911, 鍍製方式: >> BC, 鋼捲內徑: >> 508, 鋼捲下限重: >> 2.2, 鋼捲上限重: >> 2.8, 壓花條件碼: >> -, 表面花紋: >> R, 綠色識別碼: >> -, 印刷輥號: >> -, 產品代碼: >> PPGL, 皮膜碼: >> -, 單位別: >> M, 油品種類: >> Z, 塗油量: >> Z, 包裝代碼: >> S4 , 保護膜碼: >> -, 客戶試片取樣型式: >> -, 調質碼: >> S, 套筒碼: >> P , 規格: >> CGLC340-10, 製造標準: >> CNS, 表面處理劑種類: >> Z, 表面處理劑塗佈量: >> Z, 伸長率測試: >> N, 硬度測試碼: >> N, 抗拉強度測試: >> N, 降伏強度測試: >> N, 厚度變異: >> 0, 訂單正面顏色(五碼): >> LW640, 正面漆膜厚: >> 25, 正面漆塗漆型式幾塗幾烤: >> 2, 修邊碼: >> Y, 重量碼: >> AW, 鋼捲捲向: >> I, 鍍層碼: >> AZ70, | *:
PPGL | 2507DFD039/003 | 1. 單捲限重檢核 (原料重:15~20, 分切困難:16.00~16.80,19.60~20, 單捲限重:2.80~3.20)(OFP00031)-{.不符.} | 1. 部分大陸料含B元素超過CNS規範管制，故請原料CNS規範之訂單不要配大陸料 (OFP00684)-{.不符.} | 1. 注意！因客戶有特殊寬度公差需求，因此本SPEC 比照寬度需求 0~+5 設定。用於一般用途請回復正常寬度公差 (OFP00496)-{.不符.} 2. 要求寬度公差 0~+3 確認：HR=2.02 CR1=915 CR2=914 CR/CG寬度公差=+6/+5 (參2009DFD036/001) (OFP00503)-{.不符.} 3. 部分大陸料含B元素超過CNS規範管制，故請原料CNS規範之訂單不要配大陸料 (OFP00684)-{.不符.} | 訂單:2507DFD039/003 CPL <生產備註> 事項如下 . 除HGI/ HGL 訂單邊緣不噴油. 其餘皆側緣噴油 (RMK00285) . CNS AZ70 鍍層相當於 SYSCO AZ070 鍍層 (RMK00295) | 訂單:2507DFD039/003 CR1 <生產備註> 事項如下 . 【烤漆成品寬度目標】目標寬度912mm~914mm---不保證 (RMK-E_CHIN) . 完軋寬度超出管制值上限≦2mm時,冷軋繼續生產並填寫品質異常通報單給鍍鋅線,以便調整張力與板溫 (RMK00278) . CNS AZ70 鍍層相當於 SYSCO AZ070 鍍層 (RMK00295) | 訂單:2507DFD039/003 CR2 <生產備註> 事項如下 . 【烤漆成品寬度目標】目標寬度912mm~914mm---不保證 (RMK-E_CHIN) . 完軋寬度超出管制值上限≦2mm時,冷軋繼續生產並填寫品質異常通報單給鍍鋅線,以便調整張力與板溫 (RMK00278) . CNS AZ70 鍍層相當於 SYSCO AZ070 鍍層 (RMK00295) | 訂單:2507DFD039/003 CG1 <生產備註> 事項如下 . 【烤漆成品寬度目標】目標寬度912mm~914mm---不保證 (RMK-E_CHIN) . 弓形度、 波高、 急峻度,每顆鋼捲皆須詳細記錄. (RMK00058) . 平板類,鍍鋅生產時SKIN PASS & T/L 請依據鍍鋅標準規定生產. (RMK00058) . 每二顆母鋼捲需切2M板量測急峻度,並記錄於外觀檢查記錄表內. (RMK00058) . 出口鋼捲盤捲後目視不允許有鼓起. (RMK00058) | 訂單:2507DFD039/003 CG2 <生產備註> 事項如下 . 【烤漆成品寬度目標】目標寬度912mm~914mm---不保證 (RMK-E_CHIN) . 弓形度、 波高、 急峻度,每顆鋼捲皆須詳細記錄. (RMK00058) . 平板類,鍍鋅生產時SKIN PASS & T/L 請依據鍍鋅標準規定生產. (RMK00058) . 每二顆母鋼捲需切2M板量測急峻度,並記錄於外觀檢查記錄表內. (RMK00058) . 出口鋼捲盤捲後目視不允許有鼓起. (RMK00058) | 訂單:2507DFD039/003 CC1 <生產備註> 事項如下 . 【烤漆成品寬度目標】目標寬度912mm~914mm---不保證 (RMK-E_CHIN) . 【分切】郁潔曰：.限重2.8~3.2噸、最後一顆可不一限重 (RMK-E_CHIN) . 使用紙套筒請出口主操注意調整張力設定 背面標示要記得噴印. (RMK00058) . 每顆母鋼捲需切2M板量測急峻度,並記錄於報表內. (RMK00058) . 表面要求嚴格,不允許鋅痕,線痕,壓痕,樹皮(曾被訴賠)...等缺陷. (RMK00058) . 室內隔間用料2邊7MM以內允許輕微缺陷,如邊緣應變痕,點狀未著漆,亮痕… (RMK00058) . 1.本單若塗裝背面漆一律改為REVERSE COATING 例外訂單如下敘述 (RMK00163) . 2.例外訂單為R字頭超低光澤與PVDF (＞25μ)，背面漆可改 NATURE COATING，但搭配底漆避免遮蓋性不佳 (RMK00163) . ★品檢注意！JIS&CNS 訂單必須每滿50噸一定要再做一次TEST (RMK00259) . 【塗裝室】注意！抗靜電塗料請用濾網，不要用濾心。以免導電骨材濾光光影響阻抗值 (RMK00564) . 【終端客戶色差特別管制】色差值要求於2020/11/12會議中決議與客戶確認板△E≦0.6與目視管理確認 (RMK00573) . 【塗裝室】面漆為抗靜電塗料其中包含導電骨材，因此不得用濾心要改用濾網。注意！膜厚過低會影響阻抗值。 (RMK00574) . 【TEST ROOM】生產前請向實驗室借量測電阻用的機子 ！ (RMK00574) . 【阻抗值】若沒特別要求，阻抗請管制管制10^6 ~ 10^9 Ω/□ (RMK00574) . 為避免T/L WAX 堆積,此色生產請加開FINISH W/Q 空氣刮刀 (RMK00641) | 訂單:2507DFD039/003 CC2 <生產備註> 事項如下 . 【烤漆成品寬度目標】目標寬度912mm~914mm---不保證 (RMK-E_CHIN) . 【分切】郁潔曰：.限重2.8~3.2噸、最後一顆可不一限重 (RMK-E_CHIN) . 使用紙套筒請出口主操注意調整張力設定 背面標示要記得噴印. (RMK00058) . 每顆母鋼捲需切2M板量測急峻度,並記錄於報表內. (RMK00058) . 表面要求嚴格,不允許鋅痕,線痕,壓痕,樹皮(曾被訴賠)...等缺陷. (RMK00058) . 室內隔間用料2邊7MM以內允許輕微缺陷,如邊緣應變痕,點狀未著漆,亮痕… (RMK00058) . 1.本單若塗裝背面漆一律改為REVERSE COATING 例外訂單如下敘述 (RMK00163) . 2.例外訂單為R字頭超低光澤與PVDF (＞25μ)，背面漆可改 NATURE COATING，但搭配底漆避免遮蓋性不佳 (RMK00163) . ★品檢注意！JIS&CNS 訂單必須每滿50噸一定要再做一次TEST (RMK00259) . 【塗裝室】注意！抗靜電塗料請用濾網，不要用濾心。以免導電骨材濾光光影響阻抗值 (RMK00564) . 【終端客戶色差特別管制】色差值要求於2020/11/12會議中決議與客戶確認板△E≦0.6與目視管理確認 (RMK00573) . 【塗裝室】面漆為抗靜電塗料其中包含導電骨材，因此不得用濾心要改用濾網。注意！膜厚過低會影響阻抗值。 (RMK00574) . 【TEST ROOM】生產前請向實驗室借量測電阻用的機子 ！ (RMK00574) . 【阻抗值】若沒特別要求，阻抗請管制管制10^6 ~ 10^9 Ω/□ (RMK00574) . 為避免T/L WAX 堆積,此色生產請加開FINISH W/Q 空氣刮刀 (RMK00641) | 訂單:2507DFD039/003 RCL 無 <生產備註> 事項 | 訂單:2507DFD039/003 CCPK 無 <生產備註> 事項 | 訂單:2507DFD039/003 CGQC <品檢備註> 事項如下 . 【烤漆成品寬度目標】目標寬度912mm~914mm---不保證 (RMK-E_CHIN) . 弓形度、 波高、 急峻度,每顆鋼捲皆須詳細記錄. (RMK00058) . 每二顆母鋼捲需切2M板量測急峻度,並記錄於外觀檢查記錄表內. (RMK00058) . 出口鋼捲盤捲後目視不允許有鼓起. (RMK00058) | 訂單:2507DFD039/003 CCQC <品檢備註> 事項如下 . 【烤漆成品寬度目標】目標寬度912mm~914mm---不保證 (RMK-E_CHIN) . 【分切】郁潔曰：.限重2.8~3.2噸、最後一顆可不一限重 (RMK-E_CHIN) . 1.本單若塗裝背面漆一律改為REVERSE COATING 例外訂單如下敘述 (RMK00163) . 2.例外訂單為R字頭超低光澤與PVDF (＞25μ)，背面漆可改 NATURE COATING，但搭配底漆避免遮蓋性不佳 (RMK00163) . ★品檢注意！JIS&CNS 訂單必須每滿50噸一定要再做一次TEST (RMK00259) . 【塗裝室】注意！抗靜電塗料請用濾網，不要用濾心。以免導電骨材濾光光影響阻抗值 (RMK00564) . 【終端客戶色差特別管制】色差值要求於2020/11/12會議中決議與客戶確認板△E≦0.6與目視管理確認 (RMK00573) . 【塗裝室】面漆為抗靜電塗料其中包含導電骨材，因此不得用濾心要改用濾網。注意！膜厚過低會影響阻抗值。 (RMK00574) . 【TEST ROOM】生產前請向實驗室借量測電阻用的機子 ！ (RMK00574) . 【阻抗值】若沒特別要求，阻抗請管制管制10^6 ~ 10^9 Ω/□ (RMK00574) | 訂單:2507DFD039/003 TOL 無 <生產備註> 事項 | 【分切】郁潔曰：.限重2.8~3.2噸、最後一顆可不一限重^^/CC1/CC2/CCQC/^^ <<.E_CHIN 2025/07/15 10:07.>> 【烤漆成品寬度目標】目標寬度912mm~914mm---不保證^^/CR1/CR2/CG1/CG2/CC1/CC2/CGQC/CCQC/^^ <<.E_CHIN 2025/07/15 10:08.>> | 訂單 2507DFD039/003 修改記錄如下: 20250711 15:05:23 (24025) 退火碼: >> S1, 用途碼: >> CIA006, 背面標示: >> C008, 訂單背面顏色(五碼): >> BW736, 背面漆膜厚: >> NOM, 背面漆塗漆型式幾塗幾烤: >> 1, 鉻酸鹽: >> Z, 訂單厚度: >> 0.476, 訂單重: >> 100, 重量容許率(下限): >> 10, 重量容許率(上限): >> 10, 訂單寬度: >> 911, 鍍製方式: >> BC, 鋼捲內徑: >> 508, 鋼捲下限重: >> 2.8, 鋼捲上限重: >> 3.2, 壓花條件碼: >> -, 表面花紋: >> R, 綠色識別碼: >> -, 印刷輥號: >> -, 產品代碼: >> PPGL, 皮膜碼: >> -, 單位別: >> M, 油品種類: >> Z, 塗油量: >> Z, 包裝代碼: >> S4 , 保護膜碼: >> -, 客戶試片取樣型式: >> -, 調質碼: >> S, 套筒碼: >> P , 規格: >> CGLC400-10, 製造標準: >> CNS, 表面處理劑種類: >> Z, 表面處理劑塗佈量: >> Z, 伸長率測試: >> N, 硬度測試碼: >> N, 抗拉強度測試: >> N, 降伏強度測試: >> N, 厚度變異: >> 0, 訂單正面顏色(五碼): >> EY126, 正面漆膜厚: >> 25, 正面漆塗漆型式幾塗幾烤: >> 2, 修邊碼: >> Y, 重量碼: >> AW, 鋼捲捲向: >> I, 鍍層碼: >> AZ70, | *:
PPGL | 2507DFD039/004 | 1. 單捲限重檢核 (原料重:15~20, 分切困難:16.00~16.80,19.60~20, 單捲限重:2.80~3.20)(OFP00031)-{.不符.} | 1. 部分大陸料含B元素超過CNS規範管制，故請原料CNS規範之訂單不要配大陸料 (OFP00684)-{.不符.} | 1. 注意！因客戶有特殊寬度公差需求，因此本SPEC 比照寬度需求 0~+5 設定。用於一般用途請回復正常寬度公差 (OFP00496)-{.不符.} 2. 要求寬度公差 0~+3 確認：HR=2.02 CR1=915 CR2=914 CR/CG寬度公差=+6/+5 (參2009DFD036/001) (OFP00503)-{.不符.} 3. 部分大陸料含B元素超過CNS規範管制，故請原料CNS規範之訂單不要配大陸料 (OFP00684)-{.不符.} | 訂單:2507DFD039/004 CPL <生產備註> 事項如下 . 除HGI/ HGL 訂單邊緣不噴油. 其餘皆側緣噴油 (RMK00285) . CNS AZ70 鍍層相當於 SYSCO AZ070 鍍層 (RMK00295) | 訂單:2507DFD039/004 CR1 <生產備註> 事項如下 . 【烤漆成品寬度目標】目標寬度912mm~914mm---不保證 (RMK-E_CHIN) . 完軋寬度超出管制值上限≦2mm時,冷軋繼續生產並填寫品質異常通報單給鍍鋅線,以便調整張力與板溫 (RMK00278) . CNS AZ70 鍍層相當於 SYSCO AZ070 鍍層 (RMK00295) | 訂單:2507DFD039/004 CR2 <生產備註> 事項如下 . 【烤漆成品寬度目標】目標寬度912mm~914mm---不保證 (RMK-E_CHIN) . 完軋寬度超出管制值上限≦2mm時,冷軋繼續生產並填寫品質異常通報單給鍍鋅線,以便調整張力與板溫 (RMK00278) . CNS AZ70 鍍層相當於 SYSCO AZ070 鍍層 (RMK00295) | 訂單:2507DFD039/004 CG1 <生產備註> 事項如下 . 【烤漆成品寬度目標】目標寬度912mm~914mm---不保證 (RMK-E_CHIN) . 弓形度、 波高、 急峻度,每顆鋼捲皆須詳細記錄. (RMK00058) . 平板類,鍍鋅生產時SKIN PASS & T/L 請依據鍍鋅標準規定生產. (RMK00058) . 每二顆母鋼捲需切2M板量測急峻度,並記錄於外觀檢查記錄表內. (RMK00058) . 出口鋼捲盤捲後目視不允許有鼓起. (RMK00058) | 訂單:2507DFD039/004 CG2 <生產備註> 事項如下 . 【烤漆成品寬度目標】目標寬度912mm~914mm---不保證 (RMK-E_CHIN) . 弓形度、 波高、 急峻度,每顆鋼捲皆須詳細記錄. (RMK00058) . 平板類,鍍鋅生產時SKIN PASS & T/L 請依據鍍鋅標準規定生產. (RMK00058) . 每二顆母鋼捲需切2M板量測急峻度,並記錄於外觀檢查記錄表內. (RMK00058) . 出口鋼捲盤捲後目視不允許有鼓起. (RMK00058) | 訂單:2507DFD039/004 CC1 <生產備註> 事項如下 . 【烤漆成品寬度目標】目標寬度912mm~914mm---不保證 (RMK-E_CHIN) . 【分切】郁潔曰：.限重2.8~3.2噸、最後一顆可不一限重 (RMK-E_CHIN) . 使用紙套筒請出口主操注意調整張力設定 背面標示要記得噴印. (RMK00058) . 每顆母鋼捲需切2M板量測急峻度,並記錄於報表內. (RMK00058) . 表面要求嚴格,不允許鋅痕,線痕,壓痕,樹皮(曾被訴賠)...等缺陷. (RMK00058) . 室內隔間用料2邊7MM以內允許輕微缺陷,如邊緣應變痕,點狀未著漆,亮痕… (RMK00058) . 1.本單若塗裝背面漆一律改為REVERSE COATING 例外訂單如下敘述 (RMK00163) . 2.例外訂單為R字頭超低光澤與PVDF (＞25μ)，背面漆可改 NATURE COATING，但搭配底漆避免遮蓋性不佳 (RMK00163) . ★品檢注意！JIS&CNS 訂單必須每滿50噸一定要再做一次TEST (RMK00259) . 【塗裝室】注意！抗靜電塗料請用濾網，不要用濾心。以免導電骨材濾光光影響阻抗值 (RMK00564) . 【終端客戶色差特別管制】色差值要求於2020/11/12會議中決議與客戶確認板△E≦0.6與目視管理確認 (RMK00573) . 【塗裝室】面漆為抗靜電塗料其中包含導電骨材，因此不得用濾心要改用濾網。注意！膜厚過低會影響阻抗值。 (RMK00574) . 【TEST ROOM】生產前請向實驗室借量測電阻用的機子 ！ (RMK00574) . 【阻抗值】若沒特別要求，阻抗請管制管制10^6 ~ 10^9 Ω/□ (RMK00574) . 【爐溫設定】1.以標準PMT計算出的爐溫將FINISH OVEN每ZONE+15度生產 (RMK00609) . 【爐溫設定】2.記得量測PMT 是否過高 (RMK00609) . 【MEK放行標準】如確認TOP板溫OK,MEK放行標準改為50回以上即可放行 (RMK00609) | 訂單:2507DFD039/004 CC2 <生產備註> 事項如下 . 【烤漆成品寬度目標】目標寬度912mm~914mm---不保證 (RMK-E_CHIN) . 【分切】郁潔曰：.限重2.8~3.2噸、最後一顆可不一限重 (RMK-E_CHIN) . 使用紙套筒請出口主操注意調整張力設定 背面標示要記得噴印. (RMK00058) . 每顆母鋼捲需切2M板量測急峻度,並記錄於報表內. (RMK00058) . 表面要求嚴格,不允許鋅痕,線痕,壓痕,樹皮(曾被訴賠)...等缺陷. (RMK00058) . 室內隔間用料2邊7MM以內允許輕微缺陷,如邊緣應變痕,點狀未著漆,亮痕… (RMK00058) . 1.本單若塗裝背面漆一律改為REVERSE COATING 例外訂單如下敘述 (RMK00163) . 2.例外訂單為R字頭超低光澤與PVDF (＞25μ)，背面漆可改 NATURE COATING，但搭配底漆避免遮蓋性不佳 (RMK00163) . ★品檢注意！JIS&CNS 訂單必須每滿50噸一定要再做一次TEST (RMK00259) . 【塗裝室】注意！抗靜電塗料請用濾網，不要用濾心。以免導電骨材濾光光影響阻抗值 (RMK00564) . 【終端客戶色差特別管制】色差值要求於2020/11/12會議中決議與客戶確認板△E≦0.6與目視管理確認 (RMK00573) . 【塗裝室】面漆為抗靜電塗料其中包含導電骨材，因此不得用濾心要改用濾網。注意！膜厚過低會影響阻抗值。 (RMK00574) . 【TEST ROOM】生產前請向實驗室借量測電阻用的機子 ！ (RMK00574) . 【阻抗值】若沒特別要求，阻抗請管制管制10^6 ~ 10^9 Ω/□ (RMK00574) . 【爐溫設定】1.以標準PMT計算出的爐溫將FINISH OVEN每ZONE+15度生產 (RMK00609) . 【爐溫設定】2.記得量測PMT 是否過高 (RMK00609) . 【MEK放行標準】如確認TOP板溫OK,MEK放行標準改為50回以上即可放行 (RMK00609) | 訂單:2507DFD039/004 RCL 無 <生產備註> 事項 | 訂單:2507DFD039/004 CCPK 無 <生產備註> 事項 | 訂單:2507DFD039/004 CGQC <品檢備註> 事項如下 . 【烤漆成品寬度目標】目標寬度912mm~914mm---不保證 (RMK-E_CHIN) . 弓形度、 波高、 急峻度,每顆鋼捲皆須詳細記錄. (RMK00058) . 每二顆母鋼捲需切2M板量測急峻度,並記錄於外觀檢查記錄表內. (RMK00058) . 出口鋼捲盤捲後目視不允許有鼓起. (RMK00058) | 訂單:2507DFD039/004 CCQC <品檢備註> 事項如下 . 【烤漆成品寬度目標】目標寬度912mm~914mm---不保證 (RMK-E_CHIN) . 【分切】郁潔曰：.限重2.8~3.2噸、最後一顆可不一限重 (RMK-E_CHIN) . 1.本單若塗裝背面漆一律改為REVERSE COATING 例外訂單如下敘述 (RMK00163) . 2.例外訂單為R字頭超低光澤與PVDF (＞25μ)，背面漆可改 NATURE COATING，但搭配底漆避免遮蓋性不佳 (RMK00163) . ★品檢注意！JIS&CNS 訂單必須每滿50噸一定要再做一次TEST (RMK00259) . 【塗裝室】注意！抗靜電塗料請用濾網，不要用濾心。以免導電骨材濾光光影響阻抗值 (RMK00564) . 【終端客戶色差特別管制】色差值要求於2020/11/12會議中決議與客戶確認板△E≦0.6與目視管理確認 (RMK00573) . 【塗裝室】面漆為抗靜電塗料其中包含導電骨材，因此不得用濾心要改用濾網。注意！膜厚過低會影響阻抗值。 (RMK00574) . 【TEST ROOM】生產前請向實驗室借量測電阻用的機子 ！ (RMK00574) . 【阻抗值】若沒特別要求，阻抗請管制管制10^6 ~ 10^9 Ω/□ (RMK00574) . 【爐溫設定】1.以標準PMT計算出的爐溫將FINISH OVEN每ZONE+15度生產 (RMK00609) . 【爐溫設定】2.記得量測PMT 是否過高 (RMK00609) . 【MEK放行標準】如確認TOP板溫OK,MEK放行標準改為50回以上即可放行 (RMK00609) | 訂單:2507DFD039/004 TOL 無 <生產備註> 事項 | 【分切】郁潔曰：.限重2.8~3.2噸、最後一顆可不一限重^^/CC1/CC2/CCQC/^^ <<.E_CHIN 2025/07/15 10:15.>> 【烤漆成品寬度目標】目標寬度912mm~914mm---不保證^^/CR1/CR2/CG1/CG2/CC1/CC2/CGQC/CCQC/^^ <<.E_CHIN 2025/07/15 10:15.>> | 訂單 2507DFD039/004 修改記錄如下: 20250711 15:05:25 (24025) 退火碼: >> S1, 用途碼: >> CIA006, 背面標示: >> C008, 訂單背面顏色(五碼): >> BW736, 背面漆膜厚: >> NOM, 背面漆塗漆型式幾塗幾烤: >> 1, 鉻酸鹽: >> Z, 訂單厚度: >> 0.476, 訂單重: >> 30, 重量容許率(下限): >> 10, 重量容許率(上限): >> 10, 訂單寬度: >> 911, 鍍製方式: >> BC, 鋼捲內徑: >> 508, 鋼捲下限重: >> 2.8, 鋼捲上限重: >> 3.2, 壓花條件碼: >> -, 表面花紋: >> R, 綠色識別碼: >> -, 印刷輥號: >> -, 產品代碼: >> PPGL, 皮膜碼: >> -, 單位別: >> M, 油品種類: >> Z, 塗油量: >> Z, 包裝代碼: >> S4 , 保護膜碼: >> -, 客戶試片取樣型式: >> -, 調質碼: >> S, 套筒碼: >> P , 規格: >> CGLC400-10, 製造標準: >> CNS, 表面處理劑種類: >> Z, 表面處理劑塗佈量: >> Z, 伸長率測試: >> N, 硬度測試碼: >> N, 抗拉強度測試: >> N, 降伏強度測試: >> N, 厚度變異: >> 0, 訂單正面顏色(五碼): >> EC436, 正面漆膜厚: >> 25, 正面漆塗漆型式幾塗幾烤: >> 2, 修邊碼: >> Y, 重量碼: >> AW, 鋼捲捲向: >> I, 鍍層碼: >> AZ70, | *:
PPGL | 2507DFD039/005 | 1. 單捲限重檢核 (原料重:18.5~23.5, 分切困難:19.60~20.60,22.40~23.40, 單捲限重:2.80~3.20)(OFP00031)-{.不符.} | 1. 部分大陸料含B元素超過CNS規範管制，故請原料CNS規範之訂單不要配大陸料 (OFP00684)-{.不符.} | 1. 部分大陸料含B元素超過CNS規範管制，故請原料CNS規範之訂單不要配大陸料 (OFP00684)-{.不符.} | 訂單:2507DFD039/005 CPL <生產備註> 事項如下 . 除HGI/ HGL 訂單邊緣不噴油. 其餘皆側緣噴油 (RMK00285) . CNS AZ70 鍍層相當於 SYSCO AZ070 鍍層 (RMK00295) | 訂單:2507DFD039/005 CR1 <生產備註> 事項如下 . 【烤漆成品寬度目標】目標寬度1212mm~1214mm---不保證 (RMK-E_CHIN) . 完軋寬度超出管制值上限≦2mm時,冷軋繼續生產並填寫品質異常通報單給鍍鋅線,以便調整張力與板溫 (RMK00278) . CNS AZ70 鍍層相當於 SYSCO AZ070 鍍層 (RMK00295) | 訂單:2507DFD039/005 CR2 <生產備註> 事項如下 . 【烤漆成品寬度目標】目標寬度1212mm~1214mm---不保證 (RMK-E_CHIN) . 完軋寬度超出管制值上限≦2mm時,冷軋繼續生產並填寫品質異常通報單給鍍鋅線,以便調整張力與板溫 (RMK00278) . CNS AZ70 鍍層相當於 SYSCO AZ070 鍍層 (RMK00295) | 訂單:2507DFD039/005 CG1 <生產備註> 事項如下 . 【烤漆成品寬度目標】目標寬度1212mm~1214mm---不保證 (RMK-E_CHIN) . 弓形度、 波高、 急峻度,每顆鋼捲皆須詳細記錄. (RMK00058) . 平板類,鍍鋅生產時SKIN PASS & T/L 請依據鍍鋅標準規定生產. (RMK00058) . 每二顆母鋼捲需切2M板量測急峻度,並記錄於外觀檢查記錄表內. (RMK00058) . 出口鋼捲盤捲後目視不允許有鼓起. (RMK00058) | 訂單:2507DFD039/005 CG2 <生產備註> 事項如下 . 【烤漆成品寬度目標】目標寬度1212mm~1214mm---不保證 (RMK-E_CHIN) . 弓形度、 波高、 急峻度,每顆鋼捲皆須詳細記錄. (RMK00058) . 平板類,鍍鋅生產時SKIN PASS & T/L 請依據鍍鋅標準規定生產. (RMK00058) . 每二顆母鋼捲需切2M板量測急峻度,並記錄於外觀檢查記錄表內. (RMK00058) . 出口鋼捲盤捲後目視不允許有鼓起. (RMK00058) | 訂單:2507DFD039/005 CC1 <生產備註> 事項如下 . 【烤漆成品寬度目標】目標寬度1212mm~1214mm---不保證 (RMK-E_CHIN) . 【分切】郁潔曰：.限重2.8~3.2噸、最後一顆可不一限重 (RMK-E_CHIN) . 使用紙套筒請出口主操注意調整張力設定 背面標示要記得噴印. (RMK00058) . 每顆母鋼捲需切2M板量測急峻度,並記錄於報表內. (RMK00058) . 表面要求嚴格,不允許鋅痕,線痕,壓痕,樹皮(曾被訴賠)...等缺陷. (RMK00058) . 室內隔間用料2邊7MM以內允許輕微缺陷,如邊緣應變痕,點狀未著漆,亮痕… (RMK00058) . 1.本單若塗裝背面漆一律改為REVERSE COATING 例外訂單如下敘述 (RMK00163) . 2.例外訂單為R字頭超低光澤與PVDF (＞25μ)，背面漆可改 NATURE COATING，但搭配底漆避免遮蓋性不佳 (RMK00163) . ★品檢注意！JIS&CNS 訂單必須每滿50噸一定要再做一次TEST (RMK00259) . 【塗裝室】注意！抗靜電塗料請用濾網，不要用濾心。以免導電骨材濾光光影響阻抗值 (RMK00564) . 【終端客戶色差特別管制】色差值要求於2020/11/12會議中決議與客戶確認板△E≦0.6與目視管理確認 (RMK00573) . 【塗裝室】面漆為抗靜電塗料其中包含導電骨材，因此不得用濾心要改用濾網。注意！膜厚過低會影響阻抗值。 (RMK00574) . 【TEST ROOM】生產前請向實驗室借量測電阻用的機子 ！ (RMK00574) . 【阻抗值】若沒特別要求，阻抗請管制管制10^6 ~ 10^9 Ω/□ (RMK00574) . 為避免T/L WAX 堆積,此色生產請加開FINISH W/Q 空氣刮刀 (RMK00641) | 訂單:2507DFD039/005 CC2 <生產備註> 事項如下 . 【烤漆成品寬度目標】目標寬度1212mm~1214mm---不保證 (RMK-E_CHIN) . 【分切】郁潔曰：.限重2.8~3.2噸、最後一顆可不一限重 (RMK-E_CHIN) . 使用紙套筒請出口主操注意調整張力設定 背面標示要記得噴印. (RMK00058) . 每顆母鋼捲需切2M板量測急峻度,並記錄於報表內. (RMK00058) . 表面要求嚴格,不允許鋅痕,線痕,壓痕,樹皮(曾被訴賠)...等缺陷. (RMK00058) . 室內隔間用料2邊7MM以內允許輕微缺陷,如邊緣應變痕,點狀未著漆,亮痕… (RMK00058) . 1.本單若塗裝背面漆一律改為REVERSE COATING 例外訂單如下敘述 (RMK00163) . 2.例外訂單為R字頭超低光澤與PVDF (＞25μ)，背面漆可改 NATURE COATING，但搭配底漆避免遮蓋性不佳 (RMK00163) . ★品檢注意！JIS&CNS 訂單必須每滿50噸一定要再做一次TEST (RMK00259) . 【塗裝室】注意！抗靜電塗料請用濾網，不要用濾心。以免導電骨材濾光光影響阻抗值 (RMK00564) . 【終端客戶色差特別管制】色差值要求於2020/11/12會議中決議與客戶確認板△E≦0.6與目視管理確認 (RMK00573) . 【塗裝室】面漆為抗靜電塗料其中包含導電骨材，因此不得用濾心要改用濾網。注意！膜厚過低會影響阻抗值。 (RMK00574) . 【TEST ROOM】生產前請向實驗室借量測電阻用的機子 ！ (RMK00574) . 【阻抗值】若沒特別要求，阻抗請管制管制10^6 ~ 10^9 Ω/□ (RMK00574) . 為避免T/L WAX 堆積,此色生產請加開FINISH W/Q 空氣刮刀 (RMK00641) | 訂單:2507DFD039/005 RCL 無 <生產備註> 事項 | 訂單:2507DFD039/005 CCPK 無 <生產備註> 事項 | 訂單:2507DFD039/005 CGQC <品檢備註> 事項如下 . 【烤漆成品寬度目標】目標寬度1212mm~1214mm---不保證 (RMK-E_CHIN) . 弓形度、 波高、 急峻度,每顆鋼捲皆須詳細記錄. (RMK00058) . 每二顆母鋼捲需切2M板量測急峻度,並記錄於外觀檢查記錄表內. (RMK00058) . 出口鋼捲盤捲後目視不允許有鼓起. (RMK00058) | 訂單:2507DFD039/005 CCQC <品檢備註> 事項如下 . 【烤漆成品寬度目標】目標寬度1212mm~1214mm---不保證 (RMK-E_CHIN) . 【分切】郁潔曰：.限重2.8~3.2噸、最後一顆可不一限重 (RMK-E_CHIN) . 1.本單若塗裝背面漆一律改為REVERSE COATING 例外訂單如下敘述 (RMK00163) . 2.例外訂單為R字頭超低光澤與PVDF (＞25μ)，背面漆可改 NATURE COATING，但搭配底漆避免遮蓋性不佳 (RMK00163) . ★品檢注意！JIS&CNS 訂單必須每滿50噸一定要再做一次TEST (RMK00259) . 【塗裝室】注意！抗靜電塗料請用濾網，不要用濾心。以免導電骨材濾光光影響阻抗值 (RMK00564) . 【終端客戶色差特別管制】色差值要求於2020/11/12會議中決議與客戶確認板△E≦0.6與目視管理確認 (RMK00573) . 【塗裝室】面漆為抗靜電塗料其中包含導電骨材，因此不得用濾心要改用濾網。注意！膜厚過低會影響阻抗值。 (RMK00574) . 【TEST ROOM】生產前請向實驗室借量測電阻用的機子 ！ (RMK00574) . 【阻抗值】若沒特別要求，阻抗請管制管制10^6 ~ 10^9 Ω/□ (RMK00574) | 訂單:2507DFD039/005 TOL 無 <生產備註> 事項 | 【分切】郁潔曰：.限重2.8~3.2噸、最後一顆可不一限重^^/CC1/CC2/CCQC/^^ <<.E_CHIN 2025/07/15 10:18.>> 【烤漆成品寬度目標】目標寬度1212mm~1214mm---不保證^^/CR1/CR2/CG1/CG2/CC1/CC2/CGQC/CCQC/ <<.E_CHIN 2025/07/15 10:19.>> | 訂單 2507DFD039/005 修改記錄如下: 20250711 15:05:28 (24025) 退火碼: >> S1, 用途碼: >> CIA006, 背面標示: >> C008, 訂單背面顏色(五碼): >> BW736, 背面漆膜厚: >> NOM, 背面漆塗漆型式幾塗幾烤: >> 1, 鉻酸鹽: >> Z, 訂單厚度: >> 0.476, 訂單重: >> 22, 重量容許率(下限): >> 10, 重量容許率(上限): >> 10, 訂單寬度: >> 1210, 鍍製方式: >> BC, 鋼捲內徑: >> 508, 鋼捲下限重: >> 2.8, 鋼捲上限重: >> 3.2, 壓花條件碼: >> -, 表面花紋: >> R, 綠色識別碼: >> -, 印刷輥號: >> -, 產品代碼: >> PPGL, 皮膜碼: >> -, 單位別: >> M, 油品種類: >> Z, 塗油量: >> Z, 包裝代碼: >> S4 , 保護膜碼: >> -, 客戶試片取樣型式: >> -, 調質碼: >> S, 套筒碼: >> P , 規格: >> CGLC400-10, 製造標準: >> CNS, 表面處理劑種類: >> Z, 表面處理劑塗佈量: >> Z, 伸長率測試: >> N, 硬度測試碼: >> N, 抗拉強度測試: >> N, 降伏強度測試: >> N, 厚度變異: >> 0, 訂單正面顏色(五碼): >> EY126, 正面漆膜厚: >> 25, 正面漆塗漆型式幾塗幾烤: >> 2, 修邊碼: >> Y, 重量碼: >> AW, 鋼捲捲向: >> I, 鍍層碼: >> AZ70, | *:
PPGL | 2507DFD039/006 | 1. 單捲限重檢核 (原料重:15~20, 分切困難:17.20~19.00, 單捲限重:3.80~4.30)(OFP00031)-{.不符.} | 1. 部分大陸料含B元素超過CNS規範管制，故請原料CNS規範之訂單不要配大陸料 (OFP00684)-{.不符.} | 1. 部分大陸料含B元素超過CNS規範管制，故請原料CNS規範之訂單不要配大陸料 (OFP00684)-{.不符.} | 訂單:2507DFD039/006 CPL <生產備註> 事項如下 . 除HGI/ HGL 訂單邊緣不噴油. 其餘皆側緣噴油 (RMK00285) . CNS AZ70 鍍層相當於 SYSCO AZ070 鍍層 (RMK00295) | 訂單:2507DFD039/006 CR1 <生產備註> 事項如下 . 【烤漆成品寬度目標】目標寬度914mm~916mm---不保證 (RMK-E_CHIN) . 完軋寬度超出管制值上限≦2mm時,冷軋繼續生產並填寫品質異常通報單給鍍鋅線,以便調整張力與板溫 (RMK00278) . CNS AZ70 鍍層相當於 SYSCO AZ070 鍍層 (RMK00295) | 訂單:2507DFD039/006 CR2 <生產備註> 事項如下 . 【烤漆成品寬度目標】目標寬度914mm~916mm---不保證 (RMK-E_CHIN) . 完軋寬度超出管制值上限≦2mm時,冷軋繼續生產並填寫品質異常通報單給鍍鋅線,以便調整張力與板溫 (RMK00278) . CNS AZ70 鍍層相當於 SYSCO AZ070 鍍層 (RMK00295) | 訂單:2507DFD039/006 CG1 <生產備註> 事項如下 . 【烤漆成品寬度目標】目標寬度914mm~916mm---不保證 (RMK-E_CHIN) . 弓形度、 波高、 急峻度,每顆鋼捲皆須詳細記錄. (RMK00058) . 平板類,鍍鋅生產時SKIN PASS & T/L 請依據鍍鋅標準規定生產. (RMK00058) . 每二顆母鋼捲需切2M板量測急峻度,並記錄於外觀檢查記錄表內. (RMK00058) . 出口鋼捲盤捲後目視不允許有鼓起. (RMK00058) | 訂單:2507DFD039/006 CG2 <生產備註> 事項如下 . 【烤漆成品寬度目標】目標寬度914mm~916mm---不保證 (RMK-E_CHIN) . 弓形度、 波高、 急峻度,每顆鋼捲皆須詳細記錄. (RMK00058) . 平板類,鍍鋅生產時SKIN PASS & T/L 請依據鍍鋅標準規定生產. (RMK00058) . 每二顆母鋼捲需切2M板量測急峻度,並記錄於外觀檢查記錄表內. (RMK00058) . 出口鋼捲盤捲後目視不允許有鼓起. (RMK00058) | 訂單:2507DFD039/006 CC1 <生產備註> 事項如下 . 【烤漆成品寬度目標】目標寬度914mm~916mm---不保證 (RMK-E_CHIN) . 【分切】郁潔曰：.限重3.8~4.3噸、最後一顆可不一限重 (RMK-E_CHIN) . 使用紙套筒請出口主操注意調整張力設定 背面標示要記得噴印. (RMK00058) . 每顆母鋼捲需切2M板量測急峻度,並記錄於報表內. (RMK00058) . 表面要求嚴格,不允許鋅痕,線痕,壓痕,樹皮(曾被訴賠)...等缺陷. (RMK00058) . 室內隔間用料2邊7MM以內允許輕微缺陷,如邊緣應變痕,點狀未著漆,亮痕… (RMK00058) . 1.本單若塗裝背面漆一律改為REVERSE COATING 例外訂單如下敘述 (RMK00163) . 2.例外訂單為R字頭超低光澤與PVDF (＞25μ)，背面漆可改 NATURE COATING，但搭配底漆避免遮蓋性不佳 (RMK00163) . ★品檢注意！JIS&CNS 訂單必須每滿50噸一定要再做一次TEST (RMK00259) | 訂單:2507DFD039/006 CC2 <生產備註> 事項如下 . 【烤漆成品寬度目標】目標寬度914mm~916mm---不保證 (RMK-E_CHIN) . 【分切】郁潔曰：.限重3.8~4.3噸、最後一顆可不一限重 (RMK-E_CHIN) . 使用紙套筒請出口主操注意調整張力設定 背面標示要記得噴印. (RMK00058) . 每顆母鋼捲需切2M板量測急峻度,並記錄於報表內. (RMK00058) . 表面要求嚴格,不允許鋅痕,線痕,壓痕,樹皮(曾被訴賠)...等缺陷. (RMK00058) . 室內隔間用料2邊7MM以內允許輕微缺陷,如邊緣應變痕,點狀未著漆,亮痕… (RMK00058) . 1.本單若塗裝背面漆一律改為REVERSE COATING 例外訂單如下敘述 (RMK00163) . 2.例外訂單為R字頭超低光澤與PVDF (＞25μ)，背面漆可改 NATURE COATING，但搭配底漆避免遮蓋性不佳 (RMK00163) . ★品檢注意！JIS&CNS 訂單必須每滿50噸一定要再做一次TEST (RMK00259) | 訂單:2507DFD039/006 RCL 無 <生產備註> 事項 | 訂單:2507DFD039/006 CCPK 無 <生產備註> 事項 | 訂單:2507DFD039/006 CGQC <品檢備註> 事項如下 . 【烤漆成品寬度目標】目標寬度914mm~916mm---不保證 (RMK-E_CHIN) . 弓形度、 波高、 急峻度,每顆鋼捲皆須詳細記錄. (RMK00058) . 每二顆母鋼捲需切2M板量測急峻度,並記錄於外觀檢查記錄表內. (RMK00058) . 出口鋼捲盤捲後目視不允許有鼓起. (RMK00058) | 訂單:2507DFD039/006 CCQC <品檢備註> 事項如下 . 【烤漆成品寬度目標】目標寬度914mm~916mm---不保證 (RMK-E_CHIN) . 【分切】郁潔曰：.限重3.8~4.3噸、最後一顆可不一限重 (RMK-E_CHIN) . 1.本單若塗裝背面漆一律改為REVERSE COATING 例外訂單如下敘述 (RMK00163) . 2.例外訂單為R字頭超低光澤與PVDF (＞25μ)，背面漆可改 NATURE COATING，但搭配底漆避免遮蓋性不佳 (RMK00163) . ★品檢注意！JIS&CNS 訂單必須每滿50噸一定要再做一次TEST (RMK00259) | 訂單:2507DFD039/006 TOL 無 <生產備註> 事項 | 【分切】郁潔曰：.限重3.8~4.3噸、最後一顆可不一限重^^/CC1/CC2/CCQC/^^ <<.E_CHIN 2025/07/15 10:25.>> 【烤漆成品寬度目標】目標寬度914mm~916mm---不保證^^/CR1/CR2/CG1/CG2/CC1/CC2/CGQC/CCQC/^^ <<.E_CHIN 2025/07/15 10:26.>> | 訂單 2507DFD039/006 修改記錄如下: 20250711 15:05:30 (24025) 退火碼: >> S1, 用途碼: >> CIA007, 背面標示: >> C008, 訂單背面顏色(五碼): >> BW736, 背面漆膜厚: >> NOM, 背面漆塗漆型式幾塗幾烤: >> 1, 鉻酸鹽: >> Z, 訂單厚度: >> 0.426, 訂單重: >> 30, 重量容許率(下限): >> 10, 重量容許率(上限): >> 10, 訂單寬度: >> 912, 鍍製方式: >> BC, 鋼捲內徑: >> 508, 鋼捲下限重: >> 3.8, 鋼捲上限重: >> 4.3, 壓花條件碼: >> -, 表面花紋: >> R, 綠色識別碼: >> -, 印刷輥號: >> -, 產品代碼: >> PPGL, 皮膜碼: >> -, 單位別: >> M, 油品種類: >> Z, 塗油量: >> Z, 包裝代碼: >> S4 , 保護膜碼: >> -, 客戶試片取樣型式: >> -, 調質碼: >> S, 套筒碼: >> P , 規格: >> CGLC400-10, 製造標準: >> CNS, 表面處理劑種類: >> Z, 表面處理劑塗佈量: >> Z, 伸長率測試: >> N, 硬度測試碼: >> N, 抗拉強度測試: >> N, 降伏強度測試: >> N, 厚度變異: >> 0, 訂單正面顏色(五碼): >> LY130, 正面漆膜厚: >> 25, 正面漆塗漆型式幾塗幾烤: >> 2, 修邊碼: >> Y, 重量碼: >> AW, 鋼捲捲向: >> I, 鍍層碼: >> AZ70, | *:
PPGI | 2507DFD041/001 | 1. ●依旭台背面（正面漆塗料）發泡黏著性不佳（CC250503），要確認背面是否要發泡● (OFP00739)-{.不符.} | 1. 部分大陸料含B元素超過CNS規範管制，故請原料CNS規範之訂單不要配大陸料 (OFP00684)-{.不符.} | 1. 【提醒 審單人員】CR≧0.6 要於烤漆備註調降 PMT等相關。★KP抗塵PVDF不受此限 (OFP00509)-{.不符.} 2. 部分大陸料含B元素超過CNS規範管制，故請原料CNS規範之訂單不要配大陸料 (OFP00684)-{.不符.} 3. ●依旭台背面（正面漆塗料）發泡黏著性不佳（CC250503），要確認背面是否要發泡● (OFP00739)-{.不符.} | 訂單:2507DFD041/001 CPL <生產備註> 事項如下 . 避免刮痕及殘剪,注意修邊品質. (RMK00084) . 除HGI/ HGL 訂單邊緣不噴油. 其餘皆側緣噴油 (RMK00285) | 訂單:2507DFD041/001 CR1 <生產備註> 事項如下 . 不得有中波,加強板形及弓形度控制,記錄板面狀況 出口不可有鼓起. (RMK00084) . 完軋寬度超出管制值上限≦2mm時,冷軋繼續生產並填寫品質異常通報單給鍍鋅線,以便調整張力與板溫 (RMK00278) | 訂單:2507DFD041/001 CR2 <生產備註> 事項如下 . 不得有中波,加強板形及弓形度控制,記錄板面狀況 出口不可有鼓起. (RMK00084) . 完軋寬度超出管制值上限≦2mm時,冷軋繼續生產並填寫品質異常通報單給鍍鋅線,以便調整張力與板溫 (RMK00278) | 訂單:2507DFD041/001 CG1 <生產備註> 事項如下 . 平板類,鍍鋅生產時SKIN PASS & T/L 請依據鍍鋅標準規定生產. (RMK00084) . 弓形度≦4MM/300MM 波高≦4MM 急峻度≦0.5%. (RMK00084) . 每二顆母鋼捲需切2M板量測急峻度,並記錄於外觀檢查記錄表內. (RMK00084) . 出口鋼捲盤捲後目視不允許有鼓起. (RMK00084) . 本單於烤漆正背面都塗裝正面漆，因此鍍鋅請管制背面表面品質比照正面 (RMK00363) | 訂單:2507DFD041/001 CG2 <生產備註> 事項如下 . 平板類,鍍鋅生產時SKIN PASS & T/L 請依據鍍鋅標準規定生產. (RMK00084) . 弓形度≦4MM/300MM 波高≦4MM 急峻度≦0.5%. (RMK00084) . 每二顆母鋼捲需切2M板量測急峻度,並記錄於外觀檢查記錄表內. (RMK00084) . 出口鋼捲盤捲後目視不允許有鼓起. (RMK00084) . 本單於烤漆正背面都塗裝正面漆，因此鍍鋅請管制背面表面品質比照正面 (RMK00363) | 訂單:2507DFD041/001 CC1 <生產備註> 事項如下 . 【PMT】1.1.因為CR厚 1.161 mm，TOP 標準PMT以215℃去計算 (RMK-E_CHIN) . 冷軋厚度 > 0.8mm 內圈須插入二張瓦楞紙,防止端板印痕.客戶為益大時不可加瓦楞紙 (RMK00059) . 出口鋼捲盤捲後目視不允許有鼓起. (RMK00084) . 1.本單若塗裝背面漆一律改為REVERSE COATING 例外訂單如下敘述 (RMK00163) . 2.例外訂單為R字頭超低光澤與PVDF (＞25μ)，背面漆可改 NATURE COATING，但搭配底漆避免遮蓋性不佳 (RMK00163) . ★品檢注意！JIS&CNS 訂單必須每滿50噸一定要再做一次TEST (RMK00259) . 【PMT】1.2.CC2計算完後面漆每個ZONE 爐溫各降8℃為最終爐溫 (RMK00568) . 【PMT】1.3.CC2因爐溫各降8℃為最終爐溫，請股長於TEST時 確實量測板溫 (RMK00568) . 【PMT】1.4.若發現PMT不足，請上調ZONE溫度並回饋工程師 (RMK00568) . 【PMT】1.5.品檢注意！因標準PMT有下修請注意MEK測試 (RMK00568) . 【PMT】1.6.厚板少生產，請領班量測板溫並記錄之 (RMK00568) | 訂單:2507DFD041/001 CC2 <生產備註> 事項如下 . 【PMT】1.1.因為CR厚 1.161 mm，TOP 標準PMT以215℃去計算 (RMK-E_CHIN) . 冷軋厚度 > 0.8mm 內圈須插入二張瓦楞紙,防止端板印痕.客戶為益大時不可加瓦楞紙 (RMK00059) . 出口鋼捲盤捲後目視不允許有鼓起. (RMK00084) . 1.本單若塗裝背面漆一律改為REVERSE COATING 例外訂單如下敘述 (RMK00163) . 2.例外訂單為R字頭超低光澤與PVDF (＞25μ)，背面漆可改 NATURE COATING，但搭配底漆避免遮蓋性不佳 (RMK00163) . 20120627晨會決議 CC2生產 PPGI 時請使用表調 (RMK00191) . ★品檢注意！JIS&CNS 訂單必須每滿50噸一定要再做一次TEST (RMK00259) . 【PMT】1.2.CC2計算完後面漆每個ZONE 爐溫各降8℃為最終爐溫 (RMK00568) . 【PMT】1.3.CC2因爐溫各降8℃為最終爐溫，請股長於TEST時 確實量測板溫 (RMK00568) . 【PMT】1.4.若發現PMT不足，請上調ZONE溫度並回饋工程師 (RMK00568) . 【PMT】1.5.品檢注意！因標準PMT有下修請注意MEK測試 (RMK00568) . 【PMT】1.6.厚板少生產，請領班量測板溫並記錄之 (RMK00568) | 訂單:2507DFD041/001 RCL <生產備註> 事項如下 . 冷軋厚度 > 0.8mm 內圈須插入二張瓦楞紙,防止端板印痕.客戶為益大時不可加瓦楞紙 (RMK00059) | 訂單:2507DFD041/001 CCPK 無 <生產備註> 事項 | 訂單:2507DFD041/001 CGQC <品檢備註> 事項如下 . 本單於烤漆正背面都塗裝正面漆，因此鍍鋅請管制背面表面品質比照正面 (RMK00363) | 訂單:2507DFD041/001 CCQC <品檢備註> 事項如下 . 【PMT】1.1.因為CR厚 1.161 mm，TOP 標準PMT以215℃去計算 (RMK-E_CHIN) . 冷軋厚度 > 0.8mm 內圈須插入二張瓦楞紙,防止端板印痕.客戶為益大時不可加瓦楞紙 (RMK00059) . 1.本單若塗裝背面漆一律改為REVERSE COATING 例外訂單如下敘述 (RMK00163) . 2.例外訂單為R字頭超低光澤與PVDF (＞25μ)，背面漆可改 NATURE COATING，但搭配底漆避免遮蓋性不佳 (RMK00163) . ★品檢注意！JIS&CNS 訂單必須每滿50噸一定要再做一次TEST (RMK00259) . 【PMT】1.2.CC2計算完後面漆每個ZONE 爐溫各降8℃為最終爐溫 (RMK00568) . 【PMT】1.3.CC2因爐溫各降8℃為最終爐溫，請股長於TEST時 確實量測板溫 (RMK00568) . 【PMT】1.4.若發現PMT不足，請上調ZONE溫度並回饋工程師 (RMK00568) . 【PMT】1.5.品檢注意！因標準PMT有下修請注意MEK測試 (RMK00568) . 【PMT】1.6.厚板少生產，請領班量測板溫並記錄之 (RMK00568) | 訂單:2507DFD041/001 TOL 無 <生產備註> 事項 | 【PMT】1.1.因為CR厚 1.161 mm，TOP 標準PMT以215℃去計算^^/CC1/CC2/CCQC/^^ <<.E_CHIN 2025/07/16 09:23.>> | 訂單 2507DFD041/001 修改記錄如下: 20250714 13:26:58 (24025) 退火碼: >> S1, 用途碼: >> COT001, 背面標示: >> C817, 訂單背面顏色(五碼): >> 5C161, 背面漆膜厚: >> NOM, 背面漆塗漆型式幾塗幾烤: >> 2, 鉻酸鹽: >> Z, 訂單厚度: >> 1.15, 訂單重: >> 40, 重量容許率(下限): >> 10, 重量容許率(上限): >> 10, 訂單寬度: >> 1219, 鍍製方式: >> BC, 鋼捲內徑: >> 610, 鋼捲下限重: >> 7, 鋼捲上限重: >> 11, 壓花條件碼: >> -, 表面花紋: >> Z, 綠色識別碼: >> -, 印刷輥號: >> -, 產品代碼: >> PPGI, 皮膜碼: >> -, 單位別: >> M, 油品種類: >> Z, 塗油量: >> Z, 包裝代碼: >> D2 , 保護膜碼: >> -, 客戶試片取樣型式: >> -, 調質碼: >> S, 套筒碼: >> N , 規格: >> CGC440-20, 製造標準: >> CNS, 表面處理劑種類: >> Z, 表面處理劑塗佈量: >> Z, 伸長率測試: >> N, 硬度測試碼: >> N, 抗拉強度測試: >> N, 降伏強度測試: >> N, 厚度變異: >> 0, 訂單正面顏色(五碼): >> 5C161, 正面漆膜厚: >> NOM, 正面漆塗漆型式幾塗幾烤: >> 2, 修邊碼: >> Y, 重量碼: >> AW, 鋼捲捲向: >> I, 鍍層碼: >> Z25, | *:
PPGL | 2507DFD047/001 | 1. ●依旭台背面（正面漆塗料）發泡黏著性不佳（CC250503），要確認背面是否要發泡● (OFP00739)-{.不符.} 2. 避免客戶下單用途別與色碼不符 (用途碼:CIR009, 正面色碼:LYF904 不符)(OFP00029)-{.不符.} | 1. 部分大陸料含B元素超過CNS規範管制，故請原料CNS規範之訂單不要配大陸料 (OFP00684)-{.不符.} | 1. 方針管制之特殊產品，請設定訂單追蹤以利確實掌握每批生產情況，滾動調整。 (OFP00142)-{.不符.} 2. CQ CR厚度超過0.7MM後要注意CR1與CR2修邊寬度要確認 (OFP00157)-{.不符.} 3. 訂單若有厚度變異，冷軋厚度公差比照烤漆計算公式 , 但最小為 1/2 公差做設定 (OFP00254)-{.不符.} 4. "偏薄要求訂單" 鍍後厚度減 鍍後厚度下限需大於 0.02 MM,以免發生厚度不足狀況 (OFP00369)-{.不符.} 5. 【提醒 審單人員】CR≧0.6 要於烤漆備註調降 PMT等相關。★KP抗塵PVDF不受此限 (OFP00509)-{.不符.} 6. 部分大陸料含B元素超過CNS規範管制，故請原料CNS規範之訂單不要配大陸料 (OFP00684)-{.不符.} 7. ●依旭台背面（正面漆塗料）發泡黏著性不佳（CC250503），要確認背面是否要發泡● (OFP00739)-{.不符.} | 訂單:2507DFD047/001 CPL <生產備註> 事項如下 . PKL 避免刮痕及殘剪,注意修邊品質. (RMK00088) . 本單為烤漆背面大於等於25μ塗裝，軋延後不允許毛邊，請CPL注意修邊狀況 (RMK00124) . 【邊緣品質】此為烤漆背面25μ訂單，請加強檢視鋼捲：邊緣殘剪、側緣鋅渣或毛邊，因為會導致烤漆背面漆轉印正面 (RMK00126) . 除HGI/ HGL 訂單邊緣不噴油. 其餘皆側緣噴油 (RMK00285) . CNS AZ50 鍍層相當於 SYSCO AZ050 鍍層 (RMK00294) | 訂單:2507DFD047/001 CR1 <生產備註> 事項如下 . 【邊緣品質】此為烤漆背面25μ訂單，請加強檢視鋼捲：邊緣殘剪、側緣鋅渣或毛邊，因為會導致烤漆背面漆轉印正面 (RMK00126) . CNS AZ50 鍍層相當於 SYSCO AZ050 鍍層 (RMK00294) | 訂單:2507DFD047/001 CR2 <生產備註> 事項如下 . 【邊緣品質】此為烤漆背面25μ訂單，請加強檢視鋼捲：邊緣殘剪、側緣鋅渣或毛邊，因為會導致烤漆背面漆轉印正面 (RMK00126) . CNS AZ50 鍍層相當於 SYSCO AZ050 鍍層 (RMK00294) | 訂單:2507DFD047/001 CG1 <生產備註> 事項如下 . 平板類,鍍鋅生產時SKIN PASS & T/L 請依據鍍鋅標準規定生產. (RMK00088) . 注意表面狀況(如無鋅痕,刮痕,凹陷.鼓起等) 鍍層控制(標準值 至 +20)之間. (RMK00088) . 每顆母鋼捲需切2M板量測急峻度,並記錄於外觀檢查記錄表內. (RMK00088) . 注意平坦度及表面狀況,請量測平坦度及弓形度並記錄之. (RMK00088) . 弓形度≦6MM/300MM 波高≦4MM 急峻度≦0.8%. (RMK00088) . 因成形性需求故鍍層量有上限管制，排程變換前後一顆分切請U3暫留，待產線確認鍍層量後再行處置。 (RMK00088) . 【邊緣品質】此為烤漆背面25μ訂單，請加強檢視鋼捲：邊緣殘剪、側緣鋅渣或毛邊，因為會導致烤漆背面漆轉印正面 (RMK00126) . CNS AZ50 鍍層相當於 SYSCO AZ050 鍍層 (RMK00294) . 本單於烤漆正背面都塗裝正面漆，因此鍍鋅請管制背面表面品質比照正面 (RMK00363) | 訂單:2507DFD047/001 CG2 <生產備註> 事項如下 . 平板類,鍍鋅生產時SKIN PASS & T/L 請依據鍍鋅標準規定生產. (RMK00088) . 注意表面狀況(如無鋅痕,刮痕,凹陷.鼓起等) 鍍層控制(標準值 至 +20)之間. (RMK00088) . 每顆母鋼捲需切2M板量測急峻度,並記錄於外觀檢查記錄表內. (RMK00088) . 注意平坦度及表面狀況,請量測平坦度及弓形度並記錄之. (RMK00088) . 弓形度≦6MM/300MM 波高≦4MM 急峻度≦0.8%. (RMK00088) . 因成形性需求故鍍層量有上限管制，排程變換前後一顆分切請U3暫留，待產線確認鍍層量後再行處置。 (RMK00088) . 【邊緣品質】此為烤漆背面25μ訂單，請加強檢視鋼捲：邊緣殘剪、側緣鋅渣或毛邊，因為會導致烤漆背面漆轉印正面 (RMK00126) . CNS AZ50 鍍層相當於 SYSCO AZ050 鍍層 (RMK00294) . 本單於烤漆正背面都塗裝正面漆，因此鍍鋅請管制背面表面品質比照正面 (RMK00363) | 訂單:2507DFD047/001 CC1 <生產備註> 事項如下 . 【PMT】1.1.因為CR厚0.772mm，TOP 標準PMT以237℃去計算 (RMK-E_CHIN) . ★注意！生產後LYF90與1PUF14 漆桶外觀需標示以免被無毒製程誤用 (RMK-E_CHIN) . ★注意！本單使用一般製程生產即可，不用無毒製程 (RMK-E_CHIN) . 厚度大於0.8MM,請檢查台人員在內圈插入二張瓦楞紙,避免端板印痕. (RMK00088) . 請依據平板類調整張力整平機張力. (RMK00088) . 【邊緣品質】此為烤漆背面25μ訂單，請加強檢視鋼捲：邊緣殘剪、側緣鋅渣或毛邊，因為會導致烤漆背面漆轉印正面 (RMK00126) . 1.本單若塗裝背面漆一律改為REVERSE COATING 例外訂單如下敘述 (RMK00163) . 2.例外訂單為R字頭超低光澤與PVDF (＞25μ)，背面漆可改 NATURE COATING，但搭配底漆避免遮蓋性不佳 (RMK00163) . ★品檢注意！JIS&CNS 訂單必須每滿50噸一定要再做一次TEST (RMK00259) . 【PMT】1.2.CC2計算完後面漆每個ZONE 爐溫各降8℃為最終爐溫 (RMK00568) . 【PMT】1.3.CC2因爐溫各降8℃為最終爐溫，請股長於TEST時 確實量測板溫 (RMK00568) . 【PMT】1.4.若發現PMT不足，請上調ZONE溫度並回饋工程師 (RMK00568) . 【PMT】1.5.品檢注意！因標準PMT有下修請注意MEK測試 (RMK00568) . 【PMT】1.6.厚板少生產，請領班量測板溫並記錄之 (RMK00568) . 【水痕】因YCP 近似深黑色水痕可能嚴重，因此指定CC1生產注意W/Q 使用純水與水量控制 (RMK00596) | 訂單:2507DFD047/001 CC2 <生產備註> 事項如下 . 【PMT】1.1.因為CR厚0.772mm，TOP 標準PMT以237℃去計算 (RMK-E_CHIN) . ★注意！生產後LYF90與1PUF14 漆桶外觀需標示以免被無毒製程誤用 (RMK-E_CHIN) . ★注意！本單使用一般製程生產即可，不用無毒製程 (RMK-E_CHIN) . 厚度大於0.8MM,請檢查台人員在內圈插入二張瓦楞紙,避免端板印痕. (RMK00088) . 請依據平板類調整張力整平機張力. (RMK00088) . 【邊緣品質】此為烤漆背面25μ訂單，請加強檢視鋼捲：邊緣殘剪、側緣鋅渣或毛邊，因為會導致烤漆背面漆轉印正面 (RMK00126) . 1.本單若塗裝背面漆一律改為REVERSE COATING 例外訂單如下敘述 (RMK00163) . 2.例外訂單為R字頭超低光澤與PVDF (＞25μ)，背面漆可改 NATURE COATING，但搭配底漆避免遮蓋性不佳 (RMK00163) . ★品檢注意！JIS&CNS 訂單必須每滿50噸一定要再做一次TEST (RMK00259) . 【PMT】1.2.CC2計算完後面漆每個ZONE 爐溫各降8℃為最終爐溫 (RMK00568) . 【PMT】1.3.CC2因爐溫各降8℃為最終爐溫，請股長於TEST時 確實量測板溫 (RMK00568) . 【PMT】1.4.若發現PMT不足，請上調ZONE溫度並回饋工程師 (RMK00568) . 【PMT】1.5.品檢注意！因標準PMT有下修請注意MEK測試 (RMK00568) . 【PMT】1.6.厚板少生產，請領班量測板溫並記錄之 (RMK00568) . 【水痕】因YCP 近似深黑色水痕可能嚴重，因此指定CC1生產注意W/Q 使用純水與水量控制 (RMK00596) | 訂單:2507DFD047/001 RCL 無 <生產備註> 事項 | 訂單:2507DFD047/001 CCPK 無 <生產備註> 事項 | 訂單:2507DFD047/001 CGQC <品檢備註> 事項如下 . 【邊緣品質】此為烤漆背面25μ訂單，請加強檢視鋼捲：邊緣殘剪、側緣鋅渣或毛邊，因為會導致烤漆背面漆轉印正面 (RMK00126) . CNS AZ50 鍍層相當於 SYSCO AZ050 鍍層 (RMK00294) . 本單於烤漆正背面都塗裝正面漆，因此鍍鋅請管制背面表面品質比照正面 (RMK00363) | 訂單:2507DFD047/001 CCQC <品檢備註> 事項如下 . 【PMT】1.1.因為CR厚0.772mm，TOP 標準PMT以237℃去計算 (RMK-E_CHIN) . 【邊緣品質】此為烤漆背面25μ訂單，請加強檢視鋼捲：邊緣殘剪、側緣鋅渣或毛邊，因為會導致烤漆背面漆轉印正面 (RMK00126) . 1.本單若塗裝背面漆一律改為REVERSE COATING 例外訂單如下敘述 (RMK00163) . 2.例外訂單為R字頭超低光澤與PVDF (＞25μ)，背面漆可改 NATURE COATING，但搭配底漆避免遮蓋性不佳 (RMK00163) . ★品檢注意！JIS&CNS 訂單必須每滿50噸一定要再做一次TEST (RMK00259) . 【PMT】1.2.CC2計算完後面漆每個ZONE 爐溫各降8℃為最終爐溫 (RMK00568) . 【PMT】1.3.CC2因爐溫各降8℃為最終爐溫，請股長於TEST時 確實量測板溫 (RMK00568) . 【PMT】1.4.若發現PMT不足，請上調ZONE溫度並回饋工程師 (RMK00568) . 【PMT】1.5.品檢注意！因標準PMT有下修請注意MEK測試 (RMK00568) . 【PMT】1.6.厚板少生產，請領班量測板溫並記錄之 (RMK00568) | 訂單:2507DFD047/001 TOL 無 <生產備註> 事項 | ★注意！本單使用一般製程生產即可，不用無毒製程^^/CC1/CC2/^^ <<.E_CHIN 2025/07/17 10:27.>> ★注意！生產後LYF90與1PUF14 漆桶外觀需標示以免被無毒製程誤用^^/CC1/CC2/^^ <<.E_CHIN 2025/07/17 10:27.>> 【PMT】1.1.因為CR厚0.772mm，TOP 標準PMT以237℃去計算^^/CC1/CC2/CCQC/^^ <<.E_CHIN 2025/07/17 10:27.>> | 訂單 2507DFD047/001 修改記錄如下: 20250716 10:21:48 (93025) 退火碼: >> S1, 用途碼: >> CIR009, 背面標示: >> S000, 訂單背面顏色(五碼): >> LYF90, 背面漆膜厚: >> 25, 背面漆塗漆型式幾塗幾烤: >> 2, 鉻酸鹽: >> Z, 訂單厚度: >> 0.776, 訂單重: >> 30, 重量容許率(下限): >> 10, 重量容許率(上限): >> 10, 訂單寬度: >> 1219, 鍍製方式: >> BC, 鋼捲內徑: >> 508, 鋼捲下限重: >> 3, 鋼捲上限重: >> 5, 壓花條件碼: >> -, 表面花紋: >> R, GL鋅花要求下限: >> -, GL鋅花要求上限: >> -, 綠色識別碼: >> -, 印刷輥號: >> -, 產品代碼: >> PPGL, 皮膜碼: >> -, 單位別: >> M, 油品種類: >> Z, 塗油量: >> Z, 包裝代碼: >> S3 , 保護膜碼: >> -, 客戶試片取樣型式: >> -, 調質碼: >> S, 套筒碼: >> N , 規格: >> CGLCC-10, 製造標準: >> CNS, 表面處理劑種類: >> Z, 表面處理劑塗佈量: >> Z, 伸長率測試: >> N, 硬度測試碼: >> N, 抗拉強度測試: >> N, 降伏強度測試: >> N, 厚度變異: >> -1.5, 訂單正面顏色(五碼): >> LYF90, 正面漆膜厚: >> 25, 正面漆塗漆型式幾塗幾烤: >> 2, 修邊碼: >> Y, 重量碼: >> AW, 鋼捲捲向: >> O, 鍍層碼: >> AZ50, | H:厚度偏薄 | [訂單訊息通知] 2025/07/17 上午 10:23:12 *** (秦大維 >> 通知 >> HanYu Chen) 訊息 : LYF90 是無毒色碼！請問生產是以一般還是無毒？ [訂單訊息通知] 2025/07/17 下午 01:07:47 *** (何家旺 >> 通知 >> Edwy Chin, YuLung Kung, Julian Liu) 訊息 : 以一般訂單製程生產
PPGL | 2507DFD048/001 | 1. 單捲限重檢核 (原料重:18.5~23.5, 分切困難:20.00~21.00, 單捲限重:4.00~5.00)(OFP00031)-{.不符.} | 1. 部分大陸料含B元素超過CNS規範管制，故請原料CNS規範之訂單不要配大陸料 (OFP00684)-{.不符.} | 1. 訂單若有厚度變異，冷軋厚度公差比照烤漆計算公式 , 但最小為 1/2 公差做設定 (OFP00254)-{.不符.} 2. "偏薄要求訂單" 鍍後厚度減 鍍後厚度下限需大於 0.02 MM,以免發生厚度不足狀況 (OFP00369)-{.不符.} 3. 部分大陸料含B元素超過CNS規範管制，故請原料CNS規範之訂單不要配大陸料 (OFP00684)-{.不符.} | 訂單:2507DFD048/001 CPL <生產備註> 事項如下 . 除HGI/ HGL 訂單邊緣不噴油. 其餘皆側緣噴油 (RMK00285) | 訂單:2507DFD048/001 CR1 <生產備註> 事項如下 . 完軋寬度超出管制值上限≦2mm時,冷軋繼續生產並填寫品質異常通報單給鍍鋅線,以便調整張力與板溫 (RMK00278) | 訂單:2507DFD048/001 CR2 <生產備註> 事項如下 . 完軋寬度超出管制值上限≦2mm時,冷軋繼續生產並填寫品質異常通報單給鍍鋅線,以便調整張力與板溫 (RMK00278) | 訂單:2507DFD048/001 CG1 <生產備註> 事項如下 . 平板類,鍍鋅生產時SKIN PASS & T/L 請依據鍍鋅標準規定生產 (RMK00100) . 鍍鋅表面不可有鋅痕、壓痕、凹陷、及刮傷 、應變痕等。 (RMK00100) . 出口鋼捲盤捲後目視不允許有鼓起. (RMK00100) | 訂單:2507DFD048/001 CG2 <生產備註> 事項如下 . 平板類,鍍鋅生產時SKIN PASS & T/L 請依據鍍鋅標準規定生產 (RMK00100) . 鍍鋅表面不可有鋅痕、壓痕、凹陷、及刮傷 、應變痕等。 (RMK00100) . 出口鋼捲盤捲後目視不允許有鼓起. (RMK00100) | 訂單:2507DFD048/001 CC1 <生產備註> 事項如下 . 【分切】經確認HR 18.5～23.5 噸分切 4～5噸剛剛好OK，但若分切困難時請CALL 玲翎 (RMK-E_CHIN) . 1.本單若塗裝背面漆一律改為REVERSE COATING 例外訂單如下敘述 (RMK00163) . 2.例外訂單為R字頭超低光澤與PVDF (＞25μ)，背面漆可改 NATURE COATING，但搭配底漆避免遮蓋性不佳 (RMK00163) . ★品檢注意！JIS&CNS 訂單必須每滿50噸一定要再做一次TEST (RMK00259) | 訂單:2507DFD048/001 CC2 <生產備註> 事項如下 . 【分切】經確認HR 18.5～23.5 噸分切 4～5噸剛剛好OK，但若分切困難時請CALL 玲翎 (RMK-E_CHIN) . 1.本單若塗裝背面漆一律改為REVERSE COATING 例外訂單如下敘述 (RMK00163) . 2.例外訂單為R字頭超低光澤與PVDF (＞25μ)，背面漆可改 NATURE COATING，但搭配底漆避免遮蓋性不佳 (RMK00163) . ★品檢注意！JIS&CNS 訂單必須每滿50噸一定要再做一次TEST (RMK00259) | 訂單:2507DFD048/001 RCL 無 <生產備註> 事項 | 訂單:2507DFD048/001 CCPK 無 <生產備註> 事項 | 訂單:2507DFD048/001 CGQC 無 <品檢備註> 事項 | 訂單:2507DFD048/001 CCQC <品檢備註> 事項如下 . 1.本單若塗裝背面漆一律改為REVERSE COATING 例外訂單如下敘述 (RMK00163) . 2.例外訂單為R字頭超低光澤與PVDF (＞25μ)，背面漆可改 NATURE COATING，但搭配底漆避免遮蓋性不佳 (RMK00163) . ★品檢注意！JIS&CNS 訂單必須每滿50噸一定要再做一次TEST (RMK00259) | 訂單:2507DFD048/001 TOL 無 <生產備註> 事項 | 【分切】經確認HR 18.5～23.5 噸分切 4～5噸剛剛好OK，但若分切困難時請CALL 玲翎^^/CC1/CC2/ <<.E_CHIN 2025/07/17 13:39.>> | 訂單 2507DFD048/001 修改記錄如下: 20250717 08:45:11 (24025) 退火碼: >> S1, 用途碼: >> CIA008, 背面標示: >> C814, 訂單背面顏色(五碼): >> BW73Y, 背面漆膜厚: >> 12.5, 背面漆塗漆型式幾塗幾烤: >> 2, 鉻酸鹽: >> Z, 訂單厚度: >> 0.52, 訂單重: >> 30, 重量容許率(下限): >> 10, 重量容許率(上限): >> 10, 訂單寬度: >> 1219, 鍍製方式: >> AC, 鋼捲內徑: >> 508, 鋼捲下限重: >> 4, 鋼捲上限重: >> 5, 壓花條件碼: >> -, 表面花紋: >> R, 綠色識別碼: >> -, 印刷輥號: >> -, 產品代碼: >> PPGL, 皮膜碼: >> -, 單位別: >> M, 油品種類: >> Z, 塗油量: >> Z, 包裝代碼: >> D2 , 保護膜碼: >> -, 客戶試片取樣數量: >> 0, 客戶試片取樣型式: >> -, 調質碼: >> S, 套筒碼: >> R , 規格: >> CGLC400-20, 製造標準: >> CNS, 表面處理劑種類: >> Z, 表面處理劑塗佈量: >> Z, 伸長率測試: >> N, 硬度測試碼: >> N, 抗拉強度測試: >> N, 降伏強度測試: >> N, 厚度變異: >> -1.4, 訂單正面顏色(五碼): >> SY356, 正面漆膜厚: >> 25, 正面漆塗漆型式幾塗幾烤: >> 2, 修邊碼: >> Y, 重量碼: >> AW, 鋼捲捲向: >> I, 鍍層碼: >> AZ150, | H:厚度偏薄
PPGL | 2507DFD049/001 | 1. 提醒：CNS 第三類保固 PPGL AZ150（含）以上，PPGI Z27 （含）以上 TOP ≧25U , BK 兩層塗裝 (OFP00448)-{.不符.} 2. 再三提醒確認！CNS &JIS 塗裝 PVDF 需要"3類"耐候等級。並注意鍍層或膜厚是否符合.... (OFP00568)-{.不符.} 3. 再三提醒確認！CNS&JIS塗裝 PVDF 需要"3類"耐候等級。並注意鍍層或膜厚是否符合.... (OFP00569)-{.不符.} 4. 容易發生鼓起訂單, 請詢問客戶是否可允許 STAGGER捲取 (OFP00606)-{.不符.} 5. ●依旭台背面（正面漆塗料）發泡黏著性不佳（CC250503），要確認背面是否要發泡● (OFP00739)-{.不符.} | 1. 部分大陸料含B元素超過CNS規範管制，故請原料CNS規範之訂單不要配大陸料 (OFP00684)-{.不符.} | 1. 1PU304 20U以上只能投產於CC2 (OFP00078)-{.不符.} 2. 提醒：CNS 第三類保固 PPGL AZ150（含）以上，PPGI Z27 （含）以上 TOP ≧25U , BK 兩層塗裝 (OFP00448)-{.不符.} 3. 【提醒 審單人員】CR≧0.6 要於烤漆備註調降 PMT等相關。★KP抗塵PVDF不受此限 (OFP00509)-{.不符.} 4. 再三提醒確認！CNS &JIS 塗裝 PVDF 需要"3類"耐候等級。並注意鍍層或膜厚是否符合.... (OFP00568)-{.不符.} 5. 再三提醒確認！CNS&JIS塗裝 PVDF 需要"3類"耐候等級。並注意鍍層或膜厚是否符合.... (OFP00569)-{.不符.} 6. 容易發生鼓起訂單, 請詢問客戶是否可允許 STAGGER捲取 (OFP00606)-{.不符.} 7. 部分大陸料含B元素超過CNS規範管制，故請原料CNS規範之訂單不要配大陸料 (OFP00684)-{.不符.} 8. ●依旭台背面（正面漆塗料）發泡黏著性不佳（CC250503），要確認背面是否要發泡● (OFP00739)-{.不符.} | 訂單:2507DFD049/001 CPL <生產備註> 事項如下 . 本單為烤漆背面大於等於25μ塗裝，軋延後不允許毛邊，請CPL注意修邊狀況 (RMK00124) . 【邊緣品質】此為烤漆背面25μ訂單，請加強檢視鋼捲：邊緣殘剪、側緣鋅渣或毛邊，因為會導致烤漆背面漆轉印正面 (RMK00126) . 除HGI/ HGL 訂單邊緣不噴油. 其餘皆側緣噴油 (RMK00285) | 訂單:2507DFD049/001 CR1 <生產備註> 事項如下 . 【邊緣品質】此為烤漆背面25μ訂單，請加強檢視鋼捲：邊緣殘剪、側緣鋅渣或毛邊，因為會導致烤漆背面漆轉印正面 (RMK00126) | 訂單:2507DFD049/001 CR2 <生產備註> 事項如下 . 【邊緣品質】此為烤漆背面25μ訂單，請加強檢視鋼捲：邊緣殘剪、側緣鋅渣或毛邊，因為會導致烤漆背面漆轉印正面 (RMK00126) | 訂單:2507DFD049/001 CG1 <生產備註> 事項如下 . 平板類,鍍鋅生產時SKIN PASS & T/L 請依據鍍鋅標準規定生產 (RMK00100) . 鍍鋅表面不可有鋅痕、壓痕、凹陷、及刮傷 、應變痕等。 (RMK00100) . 出口鋼捲盤捲後目視不允許有鼓起. (RMK00100) . 【邊緣品質】此為烤漆背面25μ訂單，請加強檢視鋼捲：邊緣殘剪、側緣鋅渣或毛邊，因為會導致烤漆背面漆轉印正面 (RMK00126) . 本單於烤漆正背面都塗裝正面漆，因此鍍鋅請管制背面表面品質比照正面 (RMK00363) . 因成形性需求故鍍層量有上限管制，排程變換前後一顆分切請U3暫留，待產線確認鍍層量後再行處置。 (RMK00532) | 訂單:2507DFD049/001 CG2 <生產備註> 事項如下 . 平板類,鍍鋅生產時SKIN PASS & T/L 請依據鍍鋅標準規定生產 (RMK00100) . 鍍鋅表面不可有鋅痕、壓痕、凹陷、及刮傷 、應變痕等。 (RMK00100) . 出口鋼捲盤捲後目視不允許有鼓起. (RMK00100) . 【邊緣品質】此為烤漆背面25μ訂單，請加強檢視鋼捲：邊緣殘剪、側緣鋅渣或毛邊，因為會導致烤漆背面漆轉印正面 (RMK00126) . 本單於烤漆正背面都塗裝正面漆，因此鍍鋅請管制背面表面品質比照正面 (RMK00363) . 【鍍層】於AZ200~AZ250 產品，單面鍍層管制上限150 g/m2 (RMK00532) . 因成形性需求故鍍層量有上限管制，排程變換前後一顆分切請U3暫留，待產線確認鍍層量後再行處置。 (RMK00532) | 訂單:2507DFD049/001 CC1 <生產備註> 事項如下 . 【PMT】1.1.因為CR厚 0.606 mm，TOP 標準PMT以247℃去計算 (RMK-E_CHIN) . 修補漆*1 (RMK-E_CHIN) . 【邊緣品質】此為烤漆背面25μ訂單，請加強檢視鋼捲：邊緣殘剪、側緣鋅渣或毛邊，因為會導致烤漆背面漆轉印正面 (RMK00126) . 1.本單若塗裝背面漆一律改為REVERSE COATING 例外訂單如下敘述 (RMK00163) . 2.例外訂單為R字頭超低光澤與PVDF (＞25μ)，背面漆可改 NATURE COATING，但搭配底漆避免遮蓋性不佳 (RMK00163) . ★品檢注意！JIS&CNS 訂單必須每滿50噸一定要再做一次TEST (RMK00259) . 【PMT】本單面漆為"PVDF"，經會議決議需量測板溫並記錄之。每一張排程需量測一次否則追究責任 (RMK00503) . 【速限】2019/08/30 晨會決議 高鍍層（≧AZ200）生產限速≦50 mpm (RMK00508) . 【線速度】注意！凡塗1PU304者 LS不得超過 30mpm (RMK00522) . 【PMT】1.2.CC2計算完後面漆每個ZONE 爐溫各降8℃為最終爐溫 (RMK00568) . 【PMT】1.3.CC2因爐溫各降8℃為最終爐溫，請股長於TEST時 確實量測板溫 (RMK00568) . 【PMT】1.4.若發現PMT不足，請上調ZONE溫度並回饋工程師 (RMK00568) . 【PMT】1.5.品檢注意！因標準PMT有下修請注意MEK測試 (RMK00568) . 【PMT】1.6.厚板少生產，請領班量測板溫並記錄之 (RMK00568) | 訂單:2507DFD049/001 CC2 <生產備註> 事項如下 . 【PMT】1.1.因為CR厚 0.606 mm，TOP 標準PMT以247℃去計算 (RMK-E_CHIN) . 修補漆*1 (RMK-E_CHIN) . 【邊緣品質】此為烤漆背面25μ訂單，請加強檢視鋼捲：邊緣殘剪、側緣鋅渣或毛邊，因為會導致烤漆背面漆轉印正面 (RMK00126) . 1.本單若塗裝背面漆一律改為REVERSE COATING 例外訂單如下敘述 (RMK00163) . 2.例外訂單為R字頭超低光澤與PVDF (＞25μ)，背面漆可改 NATURE COATING，但搭配底漆避免遮蓋性不佳 (RMK00163) . ★品檢注意！JIS&CNS 訂單必須每滿50噸一定要再做一次TEST (RMK00259) . 【PMT】本單面漆為"PVDF"，經會議決議需量測板溫並記錄之。每一張排程需量測一次否則追究責任 (RMK00503) . 【速限】2019/08/30 晨會決議 高鍍層（≧AZ200）生產限速≦50 mpm (RMK00508) . 【線速度】注意！凡塗1PU304者 LS不得超過 30mpm (RMK00522) . 【PMT】1.2.CC2計算完後面漆每個ZONE 爐溫各降8℃為最終爐溫 (RMK00568) . 【PMT】1.3.CC2因爐溫各降8℃為最終爐溫，請股長於TEST時 確實量測板溫 (RMK00568) . 【PMT】1.4.若發現PMT不足，請上調ZONE溫度並回饋工程師 (RMK00568) . 【PMT】1.5.品檢注意！因標準PMT有下修請注意MEK測試 (RMK00568) . 【PMT】1.6.厚板少生產，請領班量測板溫並記錄之 (RMK00568) | 訂單:2507DFD049/001 RCL 無 <生產備註> 事項 | 訂單:2507DFD049/001 CCPK 無 <生產備註> 事項 | 訂單:2507DFD049/001 CGQC <品檢備註> 事項如下 . 【邊緣品質】此為烤漆背面25μ訂單，請加強檢視鋼捲：邊緣殘剪、側緣鋅渣或毛邊，因為會導致烤漆背面漆轉印正面 (RMK00126) . 本單於烤漆正背面都塗裝正面漆，因此鍍鋅請管制背面表面品質比照正面 (RMK00363) . 【鍍層】於AZ200~AZ250 產品，單面鍍層管制上限150 g/m2 (RMK00532) | 訂單:2507DFD049/001 CCQC <品檢備註> 事項如下 . 【PMT】1.1.因為CR厚 0.606 mm，TOP 標準PMT以247℃去計算 (RMK-E_CHIN) . 【邊緣品質】此為烤漆背面25μ訂單，請加強檢視鋼捲：邊緣殘剪、側緣鋅渣或毛邊，因為會導致烤漆背面漆轉印正面 (RMK00126) . 1.本單若塗裝背面漆一律改為REVERSE COATING 例外訂單如下敘述 (RMK00163) . 2.例外訂單為R字頭超低光澤與PVDF (＞25μ)，背面漆可改 NATURE COATING，但搭配底漆避免遮蓋性不佳 (RMK00163) . ★品檢注意！JIS&CNS 訂單必須每滿50噸一定要再做一次TEST (RMK00259) . 【PMT】本單面漆為"PVDF"，經會議決議需量測板溫並記錄之。每一張排程需量測一次否則追究責任 (RMK00503) . 【速限】2019/08/30 晨會決議 高鍍層（≧AZ200）生產限速≦50 mpm (RMK00508) . 【線速度】注意！凡塗1PU304者 LS不得超過 30mpm (RMK00522) . 【PMT】1.2.CC2計算完後面漆每個ZONE 爐溫各降8℃為最終爐溫 (RMK00568) . 【PMT】1.3.CC2因爐溫各降8℃為最終爐溫，請股長於TEST時 確實量測板溫 (RMK00568) . 【PMT】1.4.若發現PMT不足，請上調ZONE溫度並回饋工程師 (RMK00568) . 【PMT】1.5.品檢注意！因標準PMT有下修請注意MEK測試 (RMK00568) . 【PMT】1.6.厚板少生產，請領班量測板溫並記錄之 (RMK00568) | 訂單:2507DFD049/001 TOL 無 <生產備註> 事項 | 修補漆*1^^/CC1/CC2/ <<.E_CHIN 2025/08/07 15:03.>> 【PMT】1.1.因為CR厚 0.606 mm，TOP 標準PMT以247℃去計算^^/CC1/CC2/CCQC/^^ <<.E_CHIN 2025/08/07 15:04.>> | 訂單 2507DFD049/001 修改記錄如下: 20250731 14:13:39 (22030) 退火碼: >> S1, 用途碼: >> CIA008, 背面標示: >> C101, 訂單背面顏色(五碼): >> FC218, 背面漆膜厚: >> 25, 背面漆塗漆型式幾塗幾烤: >> 2, 鉻酸鹽: >> Z, 訂單厚度: >> 0.6, 訂單重: >> 26, 重量容許率(下限): >> 10, 重量容許率(上限): >> 10, 訂單寬度: >> 914, 鍍製方式: >> BC, 鋼捲內徑: >> 508, 鋼捲下限重: >> 3, 鋼捲上限重: >> 4.5, 壓花條件碼: >> -, 表面花紋: >> R, 綠色識別碼: >> -, 印刷輥號: >> -, 產品代碼: >> PPGL, 皮膜碼: >> -, 單位別: >> M, 油品種類: >> Z, 塗油量: >> Z, 包裝代碼: >> D2 , 保護膜碼: >> -, 客戶試片取樣型式: >> -, 調質碼: >> S, 套筒碼: >> R , 規格: >> CGLCC-33, 製造標準: >> CNS, 表面處理劑種類: >> Z, 表面處理劑塗佈量: >> Z, 伸長率測試: >> N, 硬度測試碼: >> N, 抗拉強度測試: >> N, 降伏強度測試: >> N, 厚度變異: >> 0, 訂單正面顏色(五碼): >> FC250, 正面漆膜厚: >> 45, 正面漆塗漆型式幾塗幾烤: >> 2, 修邊碼: >> Y, 重量碼: >> AW, 鋼捲捲向: >> I, 鍍層碼: >> AZ200, | *:
PPGL | 2507DFD049/002 | 1. 提醒：CNS 第三類保固 PPGL AZ150（含）以上，PPGI Z27 （含）以上 TOP ≧25U , BK 兩層塗裝 (OFP00448)-{.不符.} 2. 再三提醒確認！CNS &JIS 塗裝 PVDF 需要"3類"耐候等級。並注意鍍層或膜厚是否符合.... (OFP00568)-{.不符.} 3. 再三提醒確認！CNS&JIS塗裝 PVDF 需要"3類"耐候等級。並注意鍍層或膜厚是否符合.... (OFP00569)-{.不符.} 4. 容易發生鼓起訂單, 請詢問客戶是否可允許 STAGGER捲取 (OFP00606)-{.不符.} 5. ●依旭台背面（正面漆塗料）發泡黏著性不佳（CC250503），要確認背面是否要發泡● (OFP00739)-{.不符.} | 1. 部分大陸料含B元素超過CNS規範管制，故請原料CNS規範之訂單不要配大陸料 (OFP00684)-{.不符.} | 1. 1PU304 20U以上只能投產於CC2 (OFP00078)-{.不符.} 2. 訂單若有厚度變異，冷軋厚度公差比照烤漆計算公式 , 但最小為 1/2 公差做設定 (OFP00254)-{.不符.} 3. 提醒：CNS 第三類保固 PPGL AZ150（含）以上，PPGI Z27 （含）以上 TOP ≧25U , BK 兩層塗裝 (OFP00448)-{.不符.} 4. 【提醒 審單人員】CR≧0.6 要於烤漆備註調降 PMT等相關。★KP抗塵PVDF不受此限 (OFP00509)-{.不符.} 5. 再三提醒確認！CNS &JIS 塗裝 PVDF 需要"3類"耐候等級。並注意鍍層或膜厚是否符合.... (OFP00568)-{.不符.} 6. 再三提醒確認！CNS&JIS塗裝 PVDF 需要"3類"耐候等級。並注意鍍層或膜厚是否符合.... (OFP00569)-{.不符.} 7. 容易發生鼓起訂單, 請詢問客戶是否可允許 STAGGER捲取 (OFP00606)-{.不符.} 8. 部分大陸料含B元素超過CNS規範管制，故請原料CNS規範之訂單不要配大陸料 (OFP00684)-{.不符.} 9. ●依旭台背面（正面漆塗料）發泡黏著性不佳（CC250503），要確認背面是否要發泡● (OFP00739)-{.不符.} | 訂單:2507DFD049/002 CPL <生產備註> 事項如下 . 本單為烤漆背面大於等於25μ塗裝，軋延後不允許毛邊，請CPL注意修邊狀況 (RMK00124) . 【邊緣品質】此為烤漆背面25μ訂單，請加強檢視鋼捲：邊緣殘剪、側緣鋅渣或毛邊，因為會導致烤漆背面漆轉印正面 (RMK00126) . 除HGI/ HGL 訂單邊緣不噴油. 其餘皆側緣噴油 (RMK00285) | 訂單:2507DFD049/002 CR1 <生產備註> 事項如下 . 【邊緣品質】此為烤漆背面25μ訂單，請加強檢視鋼捲：邊緣殘剪、側緣鋅渣或毛邊，因為會導致烤漆背面漆轉印正面 (RMK00126) | 訂單:2507DFD049/002 CR2 <生產備註> 事項如下 . 【邊緣品質】此為烤漆背面25μ訂單，請加強檢視鋼捲：邊緣殘剪、側緣鋅渣或毛邊，因為會導致烤漆背面漆轉印正面 (RMK00126) | 訂單:2507DFD049/002 CG1 <生產備註> 事項如下 . 平板類,鍍鋅生產時SKIN PASS & T/L 請依據鍍鋅標準規定生產 (RMK00100) . 鍍鋅表面不可有鋅痕、壓痕、凹陷、及刮傷 、應變痕等。 (RMK00100) . 出口鋼捲盤捲後目視不允許有鼓起. (RMK00100) . 【邊緣品質】此為烤漆背面25μ訂單，請加強檢視鋼捲：邊緣殘剪、側緣鋅渣或毛邊，因為會導致烤漆背面漆轉印正面 (RMK00126) . 本單於烤漆正背面都塗裝正面漆，因此鍍鋅請管制背面表面品質比照正面 (RMK00363) . 因成形性需求故鍍層量有上限管制，排程變換前後一顆分切請U3暫留，待產線確認鍍層量後再行處置。 (RMK00532) | 訂單:2507DFD049/002 CG2 <生產備註> 事項如下 . 平板類,鍍鋅生產時SKIN PASS & T/L 請依據鍍鋅標準規定生產 (RMK00100) . 鍍鋅表面不可有鋅痕、壓痕、凹陷、及刮傷 、應變痕等。 (RMK00100) . 出口鋼捲盤捲後目視不允許有鼓起. (RMK00100) . 【邊緣品質】此為烤漆背面25μ訂單，請加強檢視鋼捲：邊緣殘剪、側緣鋅渣或毛邊，因為會導致烤漆背面漆轉印正面 (RMK00126) . 本單於烤漆正背面都塗裝正面漆，因此鍍鋅請管制背面表面品質比照正面 (RMK00363) . 【鍍層】於AZ200~AZ250 產品，單面鍍層管制上限150 g/m2 (RMK00532) . 因成形性需求故鍍層量有上限管制，排程變換前後一顆分切請U3暫留，待產線確認鍍層量後再行處置。 (RMK00532) | 訂單:2507DFD049/002 CC1 <生產備註> 事項如下 . 【PMT】1.1.因為CR厚 0.621 mm，TOP 標準PMT以247℃去計算 (RMK-E_CHIN) . 修補漆*1 (RMK-E_CHIN) . 【邊緣品質】此為烤漆背面25μ訂單，請加強檢視鋼捲：邊緣殘剪、側緣鋅渣或毛邊，因為會導致烤漆背面漆轉印正面 (RMK00126) . 1.本單若塗裝背面漆一律改為REVERSE COATING 例外訂單如下敘述 (RMK00163) . 2.例外訂單為R字頭超低光澤與PVDF (＞25μ)，背面漆可改 NATURE COATING，但搭配底漆避免遮蓋性不佳 (RMK00163) . ★品檢注意！JIS&CNS 訂單必須每滿50噸一定要再做一次TEST (RMK00259) . 【PMT】本單面漆為"PVDF"，經會議決議需量測板溫並記錄之。每一張排程需量測一次否則追究責任 (RMK00503) . 【速限】2019/08/30 晨會決議 高鍍層（≧AZ200）生產限速≦50 mpm (RMK00508) . 【線速度】注意！凡塗1PU304者 LS不得超過 30mpm (RMK00522) . 【PMT】1.2.CC2計算完後面漆每個ZONE 爐溫各降8℃為最終爐溫 (RMK00568) . 【PMT】1.3.CC2因爐溫各降8℃為最終爐溫，請股長於TEST時 確實量測板溫 (RMK00568) . 【PMT】1.4.若發現PMT不足，請上調ZONE溫度並回饋工程師 (RMK00568) . 【PMT】1.5.品檢注意！因標準PMT有下修請注意MEK測試 (RMK00568) . 【PMT】1.6.厚板少生產，請領班量測板溫並記錄之 (RMK00568) | 訂單:2507DFD049/002 CC2 <生產備註> 事項如下 . 【PMT】1.1.因為CR厚 0.621 mm，TOP 標準PMT以247℃去計算 (RMK-E_CHIN) . 修補漆*1 (RMK-E_CHIN) . 【邊緣品質】此為烤漆背面25μ訂單，請加強檢視鋼捲：邊緣殘剪、側緣鋅渣或毛邊，因為會導致烤漆背面漆轉印正面 (RMK00126) . 1.本單若塗裝背面漆一律改為REVERSE COATING 例外訂單如下敘述 (RMK00163) . 2.例外訂單為R字頭超低光澤與PVDF (＞25μ)，背面漆可改 NATURE COATING，但搭配底漆避免遮蓋性不佳 (RMK00163) . ★品檢注意！JIS&CNS 訂單必須每滿50噸一定要再做一次TEST (RMK00259) . 【PMT】本單面漆為"PVDF"，經會議決議需量測板溫並記錄之。每一張排程需量測一次否則追究責任 (RMK00503) . 【速限】2019/08/30 晨會決議 高鍍層（≧AZ200）生產限速≦50 mpm (RMK00508) . 【線速度】注意！凡塗1PU304者 LS不得超過 30mpm (RMK00522) . 【PMT】1.2.CC2計算完後面漆每個ZONE 爐溫各降8℃為最終爐溫 (RMK00568) . 【PMT】1.3.CC2因爐溫各降8℃為最終爐溫，請股長於TEST時 確實量測板溫 (RMK00568) . 【PMT】1.4.若發現PMT不足，請上調ZONE溫度並回饋工程師 (RMK00568) . 【PMT】1.5.品檢注意！因標準PMT有下修請注意MEK測試 (RMK00568) . 【PMT】1.6.厚板少生產，請領班量測板溫並記錄之 (RMK00568) | 訂單:2507DFD049/002 RCL 無 <生產備註> 事項 | 訂單:2507DFD049/002 CCPK 無 <生產備註> 事項 | 訂單:2507DFD049/002 CGQC <品檢備註> 事項如下 . 【邊緣品質】此為烤漆背面25μ訂單，請加強檢視鋼捲：邊緣殘剪、側緣鋅渣或毛邊，因為會導致烤漆背面漆轉印正面 (RMK00126) . 本單於烤漆正背面都塗裝正面漆，因此鍍鋅請管制背面表面品質比照正面 (RMK00363) . 【鍍層】於AZ200~AZ250 產品，單面鍍層管制上限150 g/m2 (RMK00532) | 訂單:2507DFD049/002 CCQC <品檢備註> 事項如下 . 【PMT】1.1.因為CR厚 0.621 mm，TOP 標準PMT以247℃去計算 (RMK-E_CHIN) . 【邊緣品質】此為烤漆背面25μ訂單，請加強檢視鋼捲：邊緣殘剪、側緣鋅渣或毛邊，因為會導致烤漆背面漆轉印正面 (RMK00126) . 1.本單若塗裝背面漆一律改為REVERSE COATING 例外訂單如下敘述 (RMK00163) . 2.例外訂單為R字頭超低光澤與PVDF (＞25μ)，背面漆可改 NATURE COATING，但搭配底漆避免遮蓋性不佳 (RMK00163) . ★品檢注意！JIS&CNS 訂單必須每滿50噸一定要再做一次TEST (RMK00259) . 【PMT】本單面漆為"PVDF"，經會議決議需量測板溫並記錄之。每一張排程需量測一次否則追究責任 (RMK00503) . 【速限】2019/08/30 晨會決議 高鍍層（≧AZ200）生產限速≦50 mpm (RMK00508) . 【線速度】注意！凡塗1PU304者 LS不得超過 30mpm (RMK00522) . 【PMT】1.2.CC2計算完後面漆每個ZONE 爐溫各降8℃為最終爐溫 (RMK00568) . 【PMT】1.3.CC2因爐溫各降8℃為最終爐溫，請股長於TEST時 確實量測板溫 (RMK00568) . 【PMT】1.4.若發現PMT不足，請上調ZONE溫度並回饋工程師 (RMK00568) . 【PMT】1.5.品檢注意！因標準PMT有下修請注意MEK測試 (RMK00568) . 【PMT】1.6.厚板少生產，請領班量測板溫並記錄之 (RMK00568) | 訂單:2507DFD049/002 TOL 無 <生產備註> 事項 | 修補漆*1^^/CC1/CC2/ <<.E_CHIN 2025/08/07 15:04.>> 【PMT】1.1.因為CR厚 0.621 mm，TOP 標準PMT以247℃去計算^^/CC1/CC2/CCQC/^^ <<.E_CHIN 2025/08/07 15:08.>> | 訂單 2507DFD049/002 修改記錄如下: 20250731 14:13:41 (22030) 退火碼: >> S1, 用途碼: >> CIA008, 背面標示: >> C101, 訂單背面顏色(五碼): >> FC218, 背面漆膜厚: >> 25, 背面漆塗漆型式幾塗幾烤: >> 2, 鉻酸鹽: >> Z, 訂單厚度: >> 0.6, 訂單重: >> 43, 重量容許率(下限): >> 10, 重量容許率(上限): >> 10, 訂單寬度: >> 1219, 鍍製方式: >> BC, 鋼捲內徑: >> 508, 鋼捲下限重: >> 3, 鋼捲上限重: >> 4.5, 壓花條件碼: >> -, 表面花紋: >> R, 綠色識別碼: >> -, 印刷輥號: >> -, 產品代碼: >> PPGL, 皮膜碼: >> -, 單位別: >> M, 油品種類: >> Z, 塗油量: >> Z, 包裝代碼: >> D2 , 保護膜碼: >> -, 客戶試片取樣型式: >> -, 調質碼: >> S, 套筒碼: >> R , 規格: >> CGLCC-33, 製造標準: >> CNS, 表面處理劑種類: >> Z, 表面處理劑塗佈量: >> Z, 伸長率測試: >> N, 硬度測試碼: >> N, 抗拉強度測試: >> N, 降伏強度測試: >> N, 厚度變異: >> 2.5, 訂單正面顏色(五碼): >> FC250, 正面漆膜厚: >> 45, 正面漆塗漆型式幾塗幾烤: >> 2, 修邊碼: >> Y, 重量碼: >> AW, 鋼捲捲向: >> I, 鍍層碼: >> AZ200, | G:厚度偏厚
PPGL | 2507DFD049/003 | 1. 提醒：CNS 第三類保固 PPGL AZ150（含）以上，PPGI Z27 （含）以上 TOP ≧25U , BK 兩層塗裝 (OFP00448)-{.不符.} 2. 再三提醒確認！CNS &JIS 塗裝 PVDF 需要"3類"耐候等級。並注意鍍層或膜厚是否符合.... (OFP00568)-{.不符.} 3. 再三提醒確認！CNS&JIS塗裝 PVDF 需要"3類"耐候等級。並注意鍍層或膜厚是否符合.... (OFP00569)-{.不符.} 4. 容易發生鼓起訂單, 請詢問客戶是否可允許 STAGGER捲取 (OFP00606)-{.不符.} 5. ●依旭台背面（正面漆塗料）發泡黏著性不佳（CC250503），要確認背面是否要發泡● (OFP00739)-{.不符.} | 1. 部分大陸料含B元素超過CNS規範管制，故請原料CNS規範之訂單不要配大陸料 (OFP00684)-{.不符.} | 1. 1PU304 20U以上只能投產於CC2 (OFP00078)-{.不符.} 2. CQ CR厚度超過0.7MM後要注意CR1與CR2修邊寬度要確認 (OFP00157)-{.不符.} 3. 提醒：CNS 第三類保固 PPGL AZ150（含）以上，PPGI Z27 （含）以上 TOP ≧25U , BK 兩層塗裝 (OFP00448)-{.不符.} 4. 【提醒 審單人員】CR≧0.6 要於烤漆備註調降 PMT等相關。★KP抗塵PVDF不受此限 (OFP00509)-{.不符.} 5. 再三提醒確認！CNS &JIS 塗裝 PVDF 需要"3類"耐候等級。並注意鍍層或膜厚是否符合.... (OFP00568)-{.不符.} 6. 再三提醒確認！CNS&JIS塗裝 PVDF 需要"3類"耐候等級。並注意鍍層或膜厚是否符合.... (OFP00569)-{.不符.} 7. 容易發生鼓起訂單, 請詢問客戶是否可允許 STAGGER捲取 (OFP00606)-{.不符.} 8. 部分大陸料含B元素超過CNS規範管制，故請原料CNS規範之訂單不要配大陸料 (OFP00684)-{.不符.} 9. ●依旭台背面（正面漆塗料）發泡黏著性不佳（CC250503），要確認背面是否要發泡● (OFP00739)-{.不符.} | 訂單:2507DFD049/003 CPL <生產備註> 事項如下 . 本單為烤漆背面大於等於25μ塗裝，軋延後不允許毛邊，請CPL注意修邊狀況 (RMK00124) . 【邊緣品質】此為烤漆背面25μ訂單，請加強檢視鋼捲：邊緣殘剪、側緣鋅渣或毛邊，因為會導致烤漆背面漆轉印正面 (RMK00126) . 除HGI/ HGL 訂單邊緣不噴油. 其餘皆側緣噴油 (RMK00285) | 訂單:2507DFD049/003 CR1 <生產備註> 事項如下 . 【邊緣品質】此為烤漆背面25μ訂單，請加強檢視鋼捲：邊緣殘剪、側緣鋅渣或毛邊，因為會導致烤漆背面漆轉印正面 (RMK00126) | 訂單:2507DFD049/003 CR2 <生產備註> 事項如下 . 【邊緣品質】此為烤漆背面25μ訂單，請加強檢視鋼捲：邊緣殘剪、側緣鋅渣或毛邊，因為會導致烤漆背面漆轉印正面 (RMK00126) | 訂單:2507DFD049/003 CG1 <生產備註> 事項如下 . 平板類,鍍鋅生產時SKIN PASS & T/L 請依據鍍鋅標準規定生產 (RMK00100) . 鍍鋅表面不可有鋅痕、壓痕、凹陷、及刮傷 、應變痕等。 (RMK00100) . 出口鋼捲盤捲後目視不允許有鼓起. (RMK00100) . 【邊緣品質】此為烤漆背面25μ訂單，請加強檢視鋼捲：邊緣殘剪、側緣鋅渣或毛邊，因為會導致烤漆背面漆轉印正面 (RMK00126) . 本單於烤漆正背面都塗裝正面漆，因此鍍鋅請管制背面表面品質比照正面 (RMK00363) . 因成形性需求故鍍層量有上限管制，排程變換前後一顆分切請U3暫留，待產線確認鍍層量後再行處置。 (RMK00532) | 訂單:2507DFD049/003 CG2 <生產備註> 事項如下 . 平板類,鍍鋅生產時SKIN PASS & T/L 請依據鍍鋅標準規定生產 (RMK00100) . 鍍鋅表面不可有鋅痕、壓痕、凹陷、及刮傷 、應變痕等。 (RMK00100) . 出口鋼捲盤捲後目視不允許有鼓起. (RMK00100) . 【邊緣品質】此為烤漆背面25μ訂單，請加強檢視鋼捲：邊緣殘剪、側緣鋅渣或毛邊，因為會導致烤漆背面漆轉印正面 (RMK00126) . 本單於烤漆正背面都塗裝正面漆，因此鍍鋅請管制背面表面品質比照正面 (RMK00363) . 【鍍層】於AZ200~AZ250 產品，單面鍍層管制上限150 g/m2 (RMK00532) . 因成形性需求故鍍層量有上限管制，排程變換前後一顆分切請U3暫留，待產線確認鍍層量後再行處置。 (RMK00532) | 訂單:2507DFD049/003 CC1 <生產備註> 事項如下 . 【PMT】1.1.因為CR厚 0.808 mm，TOP 標準PMT以243℃去計算 (RMK-E_CHIN) . 冷軋厚度 > 0.8mm 內圈須插入二張瓦楞紙,防止端板印痕.客戶為益大時不可加瓦楞紙 (RMK00059) . 【邊緣品質】此為烤漆背面25μ訂單，請加強檢視鋼捲：邊緣殘剪、側緣鋅渣或毛邊，因為會導致烤漆背面漆轉印正面 (RMK00126) . 1.本單若塗裝背面漆一律改為REVERSE COATING 例外訂單如下敘述 (RMK00163) . 2.例外訂單為R字頭超低光澤與PVDF (＞25μ)，背面漆可改 NATURE COATING，但搭配底漆避免遮蓋性不佳 (RMK00163) . ★品檢注意！JIS&CNS 訂單必須每滿50噸一定要再做一次TEST (RMK00259) . 【PMT】本單面漆為"PVDF"，經會議決議需量測板溫並記錄之。每一張排程需量測一次否則追究責任 (RMK00503) . 【速限】2019/08/30 晨會決議 高鍍層（≧AZ200）生產限速≦50 mpm (RMK00508) . 【線速度】注意！凡塗1PU304者 LS不得超過 30mpm (RMK00522) . 【PMT】1.2.CC2計算完後面漆每個ZONE 爐溫各降8℃為最終爐溫 (RMK00568) . 【PMT】1.3.CC2因爐溫各降8℃為最終爐溫，請股長於TEST時 確實量測板溫 (RMK00568) . 【PMT】1.4.若發現PMT不足，請上調ZONE溫度並回饋工程師 (RMK00568) . 【PMT】1.5.品檢注意！因標準PMT有下修請注意MEK測試 (RMK00568) . 【PMT】1.6.厚板少生產，請領班量測板溫並記錄之 (RMK00568) | 訂單:2507DFD049/003 CC2 <生產備註> 事項如下 . 【PMT】1.1.因為CR厚 0.808 mm，TOP 標準PMT以243℃去計算 (RMK-E_CHIN) . 冷軋厚度 > 0.8mm 內圈須插入二張瓦楞紙,防止端板印痕.客戶為益大時不可加瓦楞紙 (RMK00059) . 【邊緣品質】此為烤漆背面25μ訂單，請加強檢視鋼捲：邊緣殘剪、側緣鋅渣或毛邊，因為會導致烤漆背面漆轉印正面 (RMK00126) . 1.本單若塗裝背面漆一律改為REVERSE COATING 例外訂單如下敘述 (RMK00163) . 2.例外訂單為R字頭超低光澤與PVDF (＞25μ)，背面漆可改 NATURE COATING，但搭配底漆避免遮蓋性不佳 (RMK00163) . ★品檢注意！JIS&CNS 訂單必須每滿50噸一定要再做一次TEST (RMK00259) . 【PMT】本單面漆為"PVDF"，經會議決議需量測板溫並記錄之。每一張排程需量測一次否則追究責任 (RMK00503) . 【速限】2019/08/30 晨會決議 高鍍層（≧AZ200）生產限速≦50 mpm (RMK00508) . 【線速度】注意！凡塗1PU304者 LS不得超過 30mpm (RMK00522) . 【PMT】1.2.CC2計算完後面漆每個ZONE 爐溫各降8℃為最終爐溫 (RMK00568) . 【PMT】1.3.CC2因爐溫各降8℃為最終爐溫，請股長於TEST時 確實量測板溫 (RMK00568) . 【PMT】1.4.若發現PMT不足，請上調ZONE溫度並回饋工程師 (RMK00568) . 【PMT】1.5.品檢注意！因標準PMT有下修請注意MEK測試 (RMK00568) . 【PMT】1.6.厚板少生產，請領班量測板溫並記錄之 (RMK00568) | 訂單:2507DFD049/003 RCL <生產備註> 事項如下 . 冷軋厚度 > 0.8mm 內圈須插入二張瓦楞紙,防止端板印痕.客戶為益大時不可加瓦楞紙 (RMK00059) | 訂單:2507DFD049/003 CCPK 無 <生產備註> 事項 | 訂單:2507DFD049/003 CGQC <品檢備註> 事項如下 . 【邊緣品質】此為烤漆背面25μ訂單，請加強檢視鋼捲：邊緣殘剪、側緣鋅渣或毛邊，因為會導致烤漆背面漆轉印正面 (RMK00126) . 本單於烤漆正背面都塗裝正面漆，因此鍍鋅請管制背面表面品質比照正面 (RMK00363) . 【鍍層】於AZ200~AZ250 產品，單面鍍層管制上限150 g/m2 (RMK00532) | 訂單:2507DFD049/003 CCQC <品檢備註> 事項如下 . 【PMT】1.1.因為CR厚 0.808 mm，TOP 標準PMT以243℃去計算 (RMK-E_CHIN) . 冷軋厚度 > 0.8mm 內圈須插入二張瓦楞紙,防止端板印痕.客戶為益大時不可加瓦楞紙 (RMK00059) . 【邊緣品質】此為烤漆背面25μ訂單，請加強檢視鋼捲：邊緣殘剪、側緣鋅渣或毛邊，因為會導致烤漆背面漆轉印正面 (RMK00126) . 1.本單若塗裝背面漆一律改為REVERSE COATING 例外訂單如下敘述 (RMK00163) . 2.例外訂單為R字頭超低光澤與PVDF (＞25μ)，背面漆可改 NATURE COATING，但搭配底漆避免遮蓋性不佳 (RMK00163) . ★品檢注意！JIS&CNS 訂單必須每滿50噸一定要再做一次TEST (RMK00259) . 【PMT】本單面漆為"PVDF"，經會議決議需量測板溫並記錄之。每一張排程需量測一次否則追究責任 (RMK00503) . 【速限】2019/08/30 晨會決議 高鍍層（≧AZ200）生產限速≦50 mpm (RMK00508) . 【線速度】注意！凡塗1PU304者 LS不得超過 30mpm (RMK00522) . 【PMT】1.2.CC2計算完後面漆每個ZONE 爐溫各降8℃為最終爐溫 (RMK00568) . 【PMT】1.3.CC2因爐溫各降8℃為最終爐溫，請股長於TEST時 確實量測板溫 (RMK00568) . 【PMT】1.4.若發現PMT不足，請上調ZONE溫度並回饋工程師 (RMK00568) . 【PMT】1.5.品檢注意！因標準PMT有下修請注意MEK測試 (RMK00568) . 【PMT】1.6.厚板少生產，請領班量測板溫並記錄之 (RMK00568) | 訂單:2507DFD049/003 TOL 無 <生產備註> 事項 | 【PMT】1.1.因為CR厚 0.808 mm，TOP 標準PMT以243℃去計算^^/CC1/CC2/CCQC/^^ <<.E_CHIN 2025/08/07 15:11.>> | 訂單 2507DFD049/003 修改記錄如下: 20250731 14:13:44 (22030) 退火碼: >> S1, 用途碼: >> CIA008, 背面標示: >> C101, 訂單背面顏色(五碼): >> FC218, 背面漆膜厚: >> 25, 背面漆塗漆型式幾塗幾烤: >> 2, 鉻酸鹽: >> Z, 訂單厚度: >> 0.8, 訂單重: >> 20, 重量容許率(下限): >> 10, 重量容許率(上限): >> 10, 訂單寬度: >> 1219, 鍍製方式: >> BC, 鋼捲內徑: >> 508, 鋼捲下限重: >> 3, 鋼捲上限重: >> 4.5, 壓花條件碼: >> -, 表面花紋: >> R, 綠色識別碼: >> -, 印刷輥號: >> -, 產品代碼: >> PPGL, 皮膜碼: >> -, 單位別: >> M, 油品種類: >> Z, 塗油量: >> Z, 包裝代碼: >> D2 , 保護膜碼: >> -, 客戶試片取樣型式: >> -, 調質碼: >> S, 套筒碼: >> R , 規格: >> CGLCC-33, 製造標準: >> CNS, 表面處理劑種類: >> Z, 表面處理劑塗佈量: >> Z, 伸長率測試: >> N, 硬度測試碼: >> N, 抗拉強度測試: >> N, 降伏強度測試: >> N, 厚度變異: >> 0, 訂單正面顏色(五碼): >> FC250, 正面漆膜厚: >> 45, 正面漆塗漆型式幾塗幾烤: >> 2, 修邊碼: >> Y, 重量碼: >> AW, 鋼捲捲向: >> I, 鍍層碼: >> AZ200, | *:
PPGL | 2507DFD049/004 | 1. ●依旭台背面（正面漆塗料）發泡黏著性不佳（CC250503），要確認背面是否要發泡● (OFP00739)-{.不符.} | 1. 製造標準為MS、ASTM或銷新加坡之訂單，若無技術指定優先用料，請優先使用國內料，勿使用ANFEN (OFP00406)-{.不符.} | 1. 製造標準為MS、ASTM或銷新加坡之訂單，若無技術指定優先用料，請優先使用國內料，勿使用ANFEN (OFP00406)-{.不符.} 2. ●依旭台背面（正面漆塗料）發泡黏著性不佳（CC250503），要確認背面是否要發泡● (OFP00739)-{.不符.} | 訂單:2507DFD049/004 CPL <生產備註> 事項如下 . 本單為烤漆背面大於等於25μ塗裝，軋延後不允許毛邊，請CPL注意修邊狀況 (RMK00124) . 【邊緣品質】此為烤漆背面25μ訂單，請加強檢視鋼捲：邊緣殘剪、側緣鋅渣或毛邊，因為會導致烤漆背面漆轉印正面 (RMK00126) . 除HGI/ HGL 訂單邊緣不噴油. 其餘皆側緣噴油 (RMK00285) | 訂單:2507DFD049/004 CR1 <生產備註> 事項如下 . 【邊緣品質】此為烤漆背面25μ訂單，請加強檢視鋼捲：邊緣殘剪、側緣鋅渣或毛邊，因為會導致烤漆背面漆轉印正面 (RMK00126) | 訂單:2507DFD049/004 CR2 <生產備註> 事項如下 . 【邊緣品質】此為烤漆背面25μ訂單，請加強檢視鋼捲：邊緣殘剪、側緣鋅渣或毛邊，因為會導致烤漆背面漆轉印正面 (RMK00126) | 訂單:2507DFD049/004 CG1 <生產備註> 事項如下 . 【邊緣品質】此為烤漆背面25μ訂單，請加強檢視鋼捲：邊緣殘剪、側緣鋅渣或毛邊，因為會導致烤漆背面漆轉印正面 (RMK00126) . 本單於烤漆正背面都塗裝正面漆，因此鍍鋅請管制背面表面品質比照正面 (RMK00363) | 訂單:2507DFD049/004 CG2 <生產備註> 事項如下 . 【邊緣品質】此為烤漆背面25μ訂單，請加強檢視鋼捲：邊緣殘剪、側緣鋅渣或毛邊，因為會導致烤漆背面漆轉印正面 (RMK00126) . 本單於烤漆正背面都塗裝正面漆，因此鍍鋅請管制背面表面品質比照正面 (RMK00363) | 訂單:2507DFD049/004 CC1 <生產備註> 事項如下 . 【邊緣品質】此為烤漆背面25μ訂單，請加強檢視鋼捲：邊緣殘剪、側緣鋅渣或毛邊，因為會導致烤漆背面漆轉印正面 (RMK00126) . 1.本單若塗裝背面漆一律改為REVERSE COATING 例外訂單如下敘述 (RMK00163) . 2.例外訂單為R字頭超低光澤與PVDF (＞25μ)，背面漆可改 NATURE COATING，但搭配底漆避免遮蓋性不佳 (RMK00163) . 【PMT】本單面漆為"PVDF"，經會議決議需量測板溫並記錄之。每一張排程需量測一次否則追究責任 (RMK00503) | 訂單:2507DFD049/004 CC2 <生產備註> 事項如下 . 【邊緣品質】此為烤漆背面25μ訂單，請加強檢視鋼捲：邊緣殘剪、側緣鋅渣或毛邊，因為會導致烤漆背面漆轉印正面 (RMK00126) . 1.本單若塗裝背面漆一律改為REVERSE COATING 例外訂單如下敘述 (RMK00163) . 2.例外訂單為R字頭超低光澤與PVDF (＞25μ)，背面漆可改 NATURE COATING，但搭配底漆避免遮蓋性不佳 (RMK00163) . 【PMT】本單面漆為"PVDF"，經會議決議需量測板溫並記錄之。每一張排程需量測一次否則追究責任 (RMK00503) | 訂單:2507DFD049/004 RCL 無 <生產備註> 事項 | 訂單:2507DFD049/004 CCPK 無 <生產備註> 事項 | 訂單:2507DFD049/004 CGQC <品檢備註> 事項如下 . 【邊緣品質】此為烤漆背面25μ訂單，請加強檢視鋼捲：邊緣殘剪、側緣鋅渣或毛邊，因為會導致烤漆背面漆轉印正面 (RMK00126) . 本單於烤漆正背面都塗裝正面漆，因此鍍鋅請管制背面表面品質比照正面 (RMK00363) | 訂單:2507DFD049/004 CCQC <品檢備註> 事項如下 . 【邊緣品質】此為烤漆背面25μ訂單，請加強檢視鋼捲：邊緣殘剪、側緣鋅渣或毛邊，因為會導致烤漆背面漆轉印正面 (RMK00126) . 1.本單若塗裝背面漆一律改為REVERSE COATING 例外訂單如下敘述 (RMK00163) . 2.例外訂單為R字頭超低光澤與PVDF (＞25μ)，背面漆可改 NATURE COATING，但搭配底漆避免遮蓋性不佳 (RMK00163) . 【PMT】本單面漆為"PVDF"，經會議決議需量測板溫並記錄之。每一張排程需量測一次否則追究責任 (RMK00503) | 訂單:2507DFD049/004 TOL 無 <生產備註> 事項 |  | 訂單 2507DFD049/004 修改記錄如下: 20250731 14:13:46 (22030) 退火碼: >> S1, 用途碼: >> COA001, 背面標示: >> C105, 訂單背面顏色(五碼): >> FC218, 背面漆膜厚: >> 25, 背面漆塗漆型式幾塗幾烤: >> 2, 鉻酸鹽: >> Z, 訂單厚度: >> 0.426, 訂單重: >> 21, 重量容許率(下限): >> 10, 重量容許率(上限): >> 10, 訂單寬度: >> 950, 鍍製方式: >> BC, 鋼捲內徑: >> 508, 鋼捲下限重: >> 3, 鋼捲上限重: >> 4.5, 壓花條件碼: >> -, 表面花紋: >> R, GL鋅花要求下限: >> -, GL鋅花要求上限: >> -, 綠色識別碼: >> -, 印刷輥號: >> -, 產品代碼: >> PPGL, 皮膜碼: >> -, 單位別: >> M, 油品種類: >> Z, 塗油量: >> Z, 包裝代碼: >> D2 , 保護膜碼: >> -, 客戶試片取樣型式: >> -, 調質碼: >> S, 套筒碼: >> R , 規格: >> A792MCQ, 製造標準: >> ASTM, 表面處理劑種類: >> Z, 表面處理劑塗佈量: >> Z, 伸長率測試: >> N, 硬度測試碼: >> N, 抗拉強度測試: >> N, 降伏強度測試: >> N, 厚度變異: >> 0, 訂單正面顏色(五碼): >> FC256, 正面漆膜厚: >> 25, 正面漆塗漆型式幾塗幾烤: >> 2, 修邊碼: >> Y, 重量碼: >> AW, 鋼捲捲向: >> I, 鍍層碼: >> AZM150, | *:
PPGL | 2507DFD049/005 | 1. 提醒：CNS 第三類保固 PPGL AZ150（含）以上，PPGI Z27 （含）以上 TOP ≧25U , BK 兩層塗裝 (OFP00448)-{.不符.} 2. 再三提醒確認！CNS &JIS 塗裝 PVDF 需要"3類"耐候等級。並注意鍍層或膜厚是否符合.... (OFP00568)-{.不符.} 3. 再三提醒確認！CNS&JIS塗裝 PVDF 需要"3類"耐候等級。並注意鍍層或膜厚是否符合.... (OFP00569)-{.不符.} 4. 容易發生鼓起訂單, 請詢問客戶是否可允許 STAGGER捲取 (OFP00606)-{.不符.} 5. ●依旭台背面（正面漆塗料）發泡黏著性不佳（CC250503），要確認背面是否要發泡● (OFP00739)-{.不符.} | 1. 部分大陸料含B元素超過CNS規範管制，故請原料CNS規範之訂單不要配大陸料 (OFP00684)-{.不符.} | 1. 1PU304 20U以上只能投產於CC2 (OFP00078)-{.不符.} 2. 提醒：CNS 第三類保固 PPGL AZ150（含）以上，PPGI Z27 （含）以上 TOP ≧25U , BK 兩層塗裝 (OFP00448)-{.不符.} 3. 再三提醒確認！CNS &JIS 塗裝 PVDF 需要"3類"耐候等級。並注意鍍層或膜厚是否符合.... (OFP00568)-{.不符.} 4. 再三提醒確認！CNS&JIS塗裝 PVDF 需要"3類"耐候等級。並注意鍍層或膜厚是否符合.... (OFP00569)-{.不符.} 5. 容易發生鼓起訂單, 請詢問客戶是否可允許 STAGGER捲取 (OFP00606)-{.不符.} 6. 部分大陸料含B元素超過CNS規範管制，故請原料CNS規範之訂單不要配大陸料 (OFP00684)-{.不符.} 7. ●依旭台背面（正面漆塗料）發泡黏著性不佳（CC250503），要確認背面是否要發泡● (OFP00739)-{.不符.} | 訂單:2507DFD049/005 CPL <生產備註> 事項如下 . 本單為烤漆背面大於等於25μ塗裝，軋延後不允許毛邊，請CPL注意修邊狀況 (RMK00124) . 【邊緣品質】此為烤漆背面25μ訂單，請加強檢視鋼捲：邊緣殘剪、側緣鋅渣或毛邊，因為會導致烤漆背面漆轉印正面 (RMK00126) . 除HGI/ HGL 訂單邊緣不噴油. 其餘皆側緣噴油 (RMK00285) | 訂單:2507DFD049/005 CR1 <生產備註> 事項如下 . 【邊緣品質】此為烤漆背面25μ訂單，請加強檢視鋼捲：邊緣殘剪、側緣鋅渣或毛邊，因為會導致烤漆背面漆轉印正面 (RMK00126) . 完軋寬度超出管制值上限≦2mm時,冷軋繼續生產並填寫品質異常通報單給鍍鋅線,以便調整張力與板溫 (RMK00278) | 訂單:2507DFD049/005 CR2 <生產備註> 事項如下 . 【邊緣品質】此為烤漆背面25μ訂單，請加強檢視鋼捲：邊緣殘剪、側緣鋅渣或毛邊，因為會導致烤漆背面漆轉印正面 (RMK00126) . 完軋寬度超出管制值上限≦2mm時,冷軋繼續生產並填寫品質異常通報單給鍍鋅線,以便調整張力與板溫 (RMK00278) | 訂單:2507DFD049/005 CG1 <生產備註> 事項如下 . 平板類,鍍鋅生產時SKIN PASS & T/L 請依據鍍鋅標準規定生產 (RMK00100) . 鍍鋅表面不可有鋅痕、壓痕、凹陷、及刮傷 、應變痕等。 (RMK00100) . 出口鋼捲盤捲後目視不允許有鼓起. (RMK00100) . 【邊緣品質】此為烤漆背面25μ訂單，請加強檢視鋼捲：邊緣殘剪、側緣鋅渣或毛邊，因為會導致烤漆背面漆轉印正面 (RMK00126) . 本單於烤漆正背面都塗裝正面漆，因此鍍鋅請管制背面表面品質比照正面 (RMK00363) . 因成形性需求故鍍層量有上限管制，排程變換前後一顆分切請U3暫留，待產線確認鍍層量後再行處置。 (RMK00532) | 訂單:2507DFD049/005 CG2 <生產備註> 事項如下 . 平板類,鍍鋅生產時SKIN PASS & T/L 請依據鍍鋅標準規定生產 (RMK00100) . 鍍鋅表面不可有鋅痕、壓痕、凹陷、及刮傷 、應變痕等。 (RMK00100) . 出口鋼捲盤捲後目視不允許有鼓起. (RMK00100) . 【邊緣品質】此為烤漆背面25μ訂單，請加強檢視鋼捲：邊緣殘剪、側緣鋅渣或毛邊，因為會導致烤漆背面漆轉印正面 (RMK00126) . 本單於烤漆正背面都塗裝正面漆，因此鍍鋅請管制背面表面品質比照正面 (RMK00363) . 因成形性需求故鍍層量有上限管制，排程變換前後一顆分切請U3暫留，待產線確認鍍層量後再行處置。 (RMK00532) | 訂單:2507DFD049/005 CC1 <生產備註> 事項如下 . 【邊緣品質】此為烤漆背面25μ訂單，請加強檢視鋼捲：邊緣殘剪、側緣鋅渣或毛邊，因為會導致烤漆背面漆轉印正面 (RMK00126) . 1.本單若塗裝背面漆一律改為REVERSE COATING 例外訂單如下敘述 (RMK00163) . 2.例外訂單為R字頭超低光澤與PVDF (＞25μ)，背面漆可改 NATURE COATING，但搭配底漆避免遮蓋性不佳 (RMK00163) . ★品檢注意！JIS&CNS 訂單必須每滿50噸一定要再做一次TEST (RMK00259) . 【PMT】本單面漆為"PVDF"，經會議決議需量測板溫並記錄之。每一張排程需量測一次否則追究責任 (RMK00503) . 【速限】2019/08/30 晨會決議 高鍍層（≧AZ200）生產限速≦50 mpm (RMK00508) . 【線速度】注意！凡塗1PU304者 LS不得超過 30mpm (RMK00522) | 訂單:2507DFD049/005 CC2 <生產備註> 事項如下 . 【邊緣品質】此為烤漆背面25μ訂單，請加強檢視鋼捲：邊緣殘剪、側緣鋅渣或毛邊，因為會導致烤漆背面漆轉印正面 (RMK00126) . 1.本單若塗裝背面漆一律改為REVERSE COATING 例外訂單如下敘述 (RMK00163) . 2.例外訂單為R字頭超低光澤與PVDF (＞25μ)，背面漆可改 NATURE COATING，但搭配底漆避免遮蓋性不佳 (RMK00163) . ★品檢注意！JIS&CNS 訂單必須每滿50噸一定要再做一次TEST (RMK00259) . 【PMT】本單面漆為"PVDF"，經會議決議需量測板溫並記錄之。每一張排程需量測一次否則追究責任 (RMK00503) . 【速限】2019/08/30 晨會決議 高鍍層（≧AZ200）生產限速≦50 mpm (RMK00508) . 【線速度】注意！凡塗1PU304者 LS不得超過 30mpm (RMK00522) | 訂單:2507DFD049/005 RCL 無 <生產備註> 事項 | 訂單:2507DFD049/005 CCPK 無 <生產備註> 事項 | 訂單:2507DFD049/005 CGQC <品檢備註> 事項如下 . 【邊緣品質】此為烤漆背面25μ訂單，請加強檢視鋼捲：邊緣殘剪、側緣鋅渣或毛邊，因為會導致烤漆背面漆轉印正面 (RMK00126) . 本單於烤漆正背面都塗裝正面漆，因此鍍鋅請管制背面表面品質比照正面 (RMK00363) | 訂單:2507DFD049/005 CCQC <品檢備註> 事項如下 . 【邊緣品質】此為烤漆背面25μ訂單，請加強檢視鋼捲：邊緣殘剪、側緣鋅渣或毛邊，因為會導致烤漆背面漆轉印正面 (RMK00126) . 1.本單若塗裝背面漆一律改為REVERSE COATING 例外訂單如下敘述 (RMK00163) . 2.例外訂單為R字頭超低光澤與PVDF (＞25μ)，背面漆可改 NATURE COATING，但搭配底漆避免遮蓋性不佳 (RMK00163) . ★品檢注意！JIS&CNS 訂單必須每滿50噸一定要再做一次TEST (RMK00259) . 【PMT】本單面漆為"PVDF"，經會議決議需量測板溫並記錄之。每一張排程需量測一次否則追究責任 (RMK00503) . 【速限】2019/08/30 晨會決議 高鍍層（≧AZ200）生產限速≦50 mpm (RMK00508) . 【線速度】注意！凡塗1PU304者 LS不得超過 30mpm (RMK00522) | 訂單:2507DFD049/005 TOL 無 <生產備註> 事項 |  | 訂單 2507DFD049/005 修改記錄如下: 20250814 16:27:36 (22030) 退火碼: >> S1, 用途碼: >> CIA008, 背面標示: >> C101, 訂單背面顏色(五碼): >> FC218, 背面漆膜厚: >> 25, 背面漆塗漆型式幾塗幾烤: >> 2, 鉻酸鹽: >> Z, 訂單厚度: >> 0.6, 訂單重: >> 8, 重量容許率(下限): >> 10, 重量容許率(上限): >> 10, 訂單寬度: >> 1219, 鍍製方式: >> AC, 鋼捲內徑: >> 508, 鋼捲下限重: >> 3, 鋼捲上限重: >> 4.5, 壓花條件碼: >> -, 表面花紋: >> R, 綠色識別碼: >> -, 印刷輥號: >> -, 產品代碼: >> PPGL, 皮膜碼: >> -, 單位別: >> M, 油品種類: >> Z, 塗油量: >> Z, 包裝代碼: >> D2 , 保護膜碼: >> -, 客戶試片取樣數量: >> 0, 客戶試片取樣型式: >> -, 調質碼: >> S, 套筒碼: >> R , 規格: >> CGLC400-33, 製造標準: >> CNS, 表面處理劑種類: >> Z, 表面處理劑塗佈量: >> Z, 伸長率測試: >> N, 硬度測試碼: >> N, 抗拉強度測試: >> N, 降伏強度測試: >> N, 厚度變異: >> 0, 訂單正面顏色(五碼): >> FC250, 正面漆膜厚: >> 45, 正面漆塗漆型式幾塗幾烤: >> 2, 修邊碼: >> Y, 重量碼: >> AW, 鋼捲捲向: >> I, 鍍層碼: >> AZ200, | *:
PPGL | 2507DFD050/001 | 1. 警告！本用途只適用於高鍍層AZ250以上。有疑問請洽TDCC (OFP00433)-{.不符.} 2. 容易發生鼓起訂單, 請詢問客戶是否可允許 STAGGER捲取 (OFP00606)-{.不符.} 3. ●依旭台背面（正面漆塗料）發泡黏著性不佳（CC250503），要確認背面是否要發泡● (OFP00739)-{.不符.} 4. 避免客戶下單用途別與色碼不符 (用途碼:CHA081, 正面色碼:FW61V4 不符)(OFP00029)-{.不符.} | 1. 製造標準為MS、ASTM或銷新加坡之訂單，若無技術指定優先用料，請優先使用國內料，勿使用ANFEN (OFP00406)-{.不符.} | 1. 訂單若有厚度變異，冷軋厚度公差比照烤漆計算公式 , 但最小為 1/2 公差做設定 (OFP00254)-{.不符.} 2. 製造標準為MS、ASTM或銷新加坡之訂單，若無技術指定優先用料，請優先使用國內料，勿使用ANFEN (OFP00406)-{.不符.} 3. 因多PASS的烤漆單位長度是SHOW末 PASS，所以各PASS單位長度需自己算並註記於備註 (OFP00431)-{.不符.} 4. 警告！本用途只適用於高鍍層AZ250以上。有疑問請洽TDCC (OFP00433)-{.不符.} 5. 鍍層AZ250以上須會簽RD (OFP00447)-{.不符.} 6. 提醒！孵蛋訂單鍍鋅套桶要加 "S" (OFP00559)-{.不符.} 7. 容易發生鼓起訂單, 請詢問客戶是否可允許 STAGGER捲取 (OFP00606)-{.不符.} 8. ●依旭台背面（正面漆塗料）發泡黏著性不佳（CC250503），要確認背面是否要發泡● (OFP00739)-{.不符.} | 訂單:2507DFD050/001 CPL <生產備註> 事項如下 . 本單為烤漆背面大於等於25μ塗裝，軋延後不允許毛邊，請CPL注意修邊狀況 (RMK00124) . 【邊緣品質】此為烤漆背面25μ訂單，請加強檢視鋼捲：邊緣殘剪、側緣鋅渣或毛邊，因為會導致烤漆背面漆轉印正面 (RMK00126) . 除HGI/ HGL 訂單邊緣不噴油. 其餘皆側緣噴油 (RMK00285) | 訂單:2507DFD050/001 CR1 <生產備註> 事項如下 . 冷軋注意事項: 需注意板形儘可能不要有邊波(可允許有中波)比照森鉅無邊波訂單生產標準 (RMK-E_CHIN) . 【邊緣品質】此為烤漆背面25μ訂單，請加強檢視鋼捲：邊緣殘剪、側緣鋅渣或毛邊，因為會導致烤漆背面漆轉印正面 (RMK00126) | 訂單:2507DFD050/001 CR2 <生產備註> 事項如下 . 冷軋注意事項: 需注意板形儘可能不要有邊波(可允許有中波)比照森鉅無邊波訂單生產標準 (RMK-E_CHIN) . 【邊緣品質】此為烤漆背面25μ訂單，請加強檢視鋼捲：邊緣殘剪、側緣鋅渣或毛邊，因為會導致烤漆背面漆轉印正面 (RMK00126) | 訂單:2507DFD050/001 CG1 <生產備註> 事項如下 . 9.2.若背面無影響塗裝品質之缺陷請品檢註明 「烤漆請背烤」並且開立品質資訊聯絡單通知烤漆線。 (RMK-E_CHIN) . 9.1..因高鍍層硬板正面鋅花結晶比較明顯導致下製程烤漆塗裝容易起泡，故請生產時注意背面品質 (RMK-E_CHIN) . 8. Nozzle檔板請調整至板邊2~3mm(以防止鼓起)，板邊不允許鋅渣，若有需磨除後才可放行到下製程。 (RMK-E_CHIN) . 7. 出口捲取請以stagger捲取(Mode 2)；若鋼捲有嚴重鼓起請出口分切，收捲時請加鋼套桶(S)，注意儘量控制不要有內圈突出。 (RMK-E_CHIN) . 6. SKP Rolling Force設定：需260噸以上。 (RMK-E_CHIN) . 5. 鍍層量管制：雙面3點平均鍍層量管理值255~280g/㎡，單點鍍層量要85%以上(不可低於215g/㎡)，中央與邊緣之鍍層量差異盡可能控制小。 (RMK-E_CHIN) . 4. 鋅槽液位：產線需提早將Pot液位做滿，生產時投入大塊的55% AL Cake(約6~7塊Cake可產出9~10顆的母鋼捲約34,000米)。 (RMK-E_CHIN) . 3. 為避免鍍後鼓起，線速度請維持160mpm以上，生產中如有需調整請知會鍍鋅廠相關長官。 (RMK-E_CHIN) . 2. 板形要求與邊緣品質管制：同烤漆底材之外觀要求，依TSD放行標準。 (RMK-E_CHIN) . 1. 高鍍層FH訂單使用SAE1008料，RTF板溫設定480～500℃ (490±10℃). (RMK-E_CHIN) . 【邊緣品質】此為烤漆背面25μ訂單，請加強檢視鋼捲：邊緣殘剪、側緣鋅渣或毛邊，因為會導致烤漆背面漆轉印正面 (RMK00126) . 本單於烤漆正背面都塗裝正面漆，因此鍍鋅請管制背面表面品質比照正面 (RMK00363) . 單張排程 ≦3顆母鋼時 , 線速度請作 170mpm , 大於3顆時(含下張排程加總) 可依 POT 熔解狀況降速 (RMK00498) . 因成形性需求故鍍層量有上限管制，排程變換前後一顆分切請U3暫留，待產線確認鍍層量後再行處置。 (RMK00532) . 鍍層 AZ150 (含) 以上 , 鋅花等級 C~E 目標D，避免鋅花晶界明顯後續造成烤漆點狀未塗漆。 (RMK00565) . 【特殊處理鋼捲】出口請加鋼套桶(S)，收捲時請避免鋼套桶突出，以利後續熱處理製程作業。 (RMK00601) | 訂單:2507DFD050/001 CG2 <生產備註> 事項如下 . 9.2.若背面無影響塗裝品質之缺陷請品檢註明 「烤漆請背烤」並且開立品質資訊聯絡單通知烤漆線。 (RMK-E_CHIN) . 9.1..因高鍍層硬板正面鋅花結晶比較明顯導致下製程烤漆塗裝容易起泡，故請生產時注意背面品質 (RMK-E_CHIN) . 8. Nozzle檔板請調整至板邊2~3mm(以防止鼓起)，板邊不允許鋅渣，若有需磨除後才可放行到下製程。 (RMK-E_CHIN) . 7. 出口捲取請以stagger捲取(Mode 2)；若鋼捲有嚴重鼓起請出口分切，收捲時請加鋼套桶(S)，注意儘量控制不要有內圈突出。 (RMK-E_CHIN) . 6. SKP Rolling Force設定：需260噸以上。 (RMK-E_CHIN) . 5. 鍍層量管制：雙面3點平均鍍層量管理值255~280g/㎡，單點鍍層量要85%以上(不可低於215g/㎡)，中央與邊緣之鍍層量差異盡可能控制小。 (RMK-E_CHIN) . 4. 鋅槽液位：產線需提早將Pot液位做滿，生產時投入大塊的55% AL Cake(約6~7塊Cake可產出9~10顆的母鋼捲約34,000米)。 (RMK-E_CHIN) . 3. 為避免鍍後鼓起，線速度請維持160mpm以上，生產中如有需調整請知會鍍鋅廠相關長官。 (RMK-E_CHIN) . 2. 板形要求與邊緣品質管制：同烤漆底材之外觀要求，依TSD放行標準。 (RMK-E_CHIN) . 1. 高鍍層FH訂單使用SAE1008料，RTF板溫設定480～500℃ (490±10℃). (RMK-E_CHIN) . 【邊緣品質】此為烤漆背面25μ訂單，請加強檢視鋼捲：邊緣殘剪、側緣鋅渣或毛邊，因為會導致烤漆背面漆轉印正面 (RMK00126) . 本單於烤漆正背面都塗裝正面漆，因此鍍鋅請管制背面表面品質比照正面 (RMK00363) . 單張排程 ≦3顆母鋼時 , 線速度請作 170mpm , 大於3顆時(含下張排程加總) 可依 POT 熔解狀況降速 (RMK00498) . 【鍍層】於AZ200~AZ250 產品，單面鍍層管制上限150 g/m2 (RMK00532) . 因成形性需求故鍍層量有上限管制，排程變換前後一顆分切請U3暫留，待產線確認鍍層量後再行處置。 (RMK00532) . CG2:鍍層 AZ200 (含) 以上 , 鋅花等級 C~E 目標D，SKP R/F 目標270噸 (RMK00538) . CG2:SKP R/F 有異常狀況時最低可降至 230 噸 ,避免鋅花晶界明顯後續造成烤漆點狀未塗漆。 (RMK00538) . 鍍層 AZ150 (含) 以上 , 鋅花等級 C~E 目標D，避免鋅花晶界明顯後續造成烤漆點狀未塗漆。 (RMK00565) . 【特殊處理鋼捲】出口請加鋼套桶(S)，收捲時請避免鋼套桶突出，以利後續熱處理製程作業。 (RMK00601) | 訂單:2507DFD050/001 CC1 <生產備註> 事項如下 . 【第二 PASS 單位重長度】160~175 m/t (RMK-E_CHIN) . 【第一 PASS 單位重長度】165~180 m/t (RMK-E_CHIN) . 【分切】毫輝曰：鋼捲分切限重AIM值約4~5噸，請盡量朝此限重進行分切 (RMK-E_CHIN) . 9. 請貼 “禁止疊放”標籤。 (RMK-E_CHIN) . 8. 出口品檢項目：同PVDF屋頂浪板放行標準，TC值記錄但不管制。板形與邊緣管制同屋頂浪板。 (RMK-E_CHIN) . 7.出口分切以stagger交錯捲姿捲取，若有缺陷要到RCL內外切時，請品檢務必要在重處理單上註明需要stagger捲取，並通知RCL注意。 (RMK-E_CHIN) . 6. 背面漆避免噴字機拖痕。 (RMK-E_CHIN) . 5. 台塑工程案會驗分層膜厚，塗佈量管制(正面、背面):請依照R&D發行之 "台塑案-高膜厚 Pass組合及塗佈量管制2.0版-20200616"作管制。 (RMK-E_CHIN) . 4.2. 待30米測試OK後再調整其餘塗料黏度，面漆使用125um濾芯。 (RMK-E_CHIN) . 4.1. 高鍍層高膜厚，正面底漆(1PU304)採wet on wet塗裝。面漆測試前30分鐘進行攪拌與調黏，黏度先調整一桶 (RMK-E_CHIN) . 3. 線速度設定30mpm，前處理使用表調. (RMK-E_CHIN) . 2. 鋼捲原則上請背烤(請注意上製程之品質資訊聯絡單的內容). (RMK-E_CHIN) . 1.2.第2Pass正面塗裝PVDF(FW6104)20μ + Clear(FE1104)15μ /背面塗裝Primer 1PU304)5μ+PE (4Y35X4)20μ (RMK-E_CHIN) . 1.1.第1Pass正面塗裝Primer (1PU304)35μ /背面塗裝Primer (1PU304)5μ (RMK-E_CHIN) . 1. 2pass生產: (RMK-E_CHIN) . 【邊緣品質】此為烤漆背面25μ訂單，請加強檢視鋼捲：邊緣殘剪、側緣鋅渣或毛邊，因為會導致烤漆背面漆轉印正面 (RMK00126) . 1.本單若塗裝背面漆一律改為REVERSE COATING 例外訂單如下敘述 (RMK00163) . 2.例外訂單為R字頭超低光澤與PVDF (＞25μ)，背面漆可改 NATURE COATING，但搭配底漆避免遮蓋性不佳 (RMK00163) . 【PMT】本單面漆為"PVDF"，經會議決議需量測板溫並記錄之。每一張排程需量測一次否則追究責任 (RMK00503) . 【線速度】注意！凡塗1PU304者 LS不得超過 30mpm (RMK00522) . 【抽氣量】白色系在CC1生產時,FINISH抽氣量請設定250,如生產中發生色差b值異常升高,請股長再加大抽氣量因應 (RMK00560) | 訂單:2507DFD050/001 CC2 <生產備註> 事項如下 . 【第二 PASS 單位重長度】160~175 m/t (RMK-E_CHIN) . 【第一 PASS 單位重長度】165~180 m/t (RMK-E_CHIN) . 【分切】毫輝曰：鋼捲分切限重AIM值約4~5噸，請盡量朝此限重進行分切 (RMK-E_CHIN) . 9. 請貼 “禁止疊放”標籤。 (RMK-E_CHIN) . 8. 出口品檢項目：同PVDF屋頂浪板放行標準，TC值記錄但不管制。板形與邊緣管制同屋頂浪板。 (RMK-E_CHIN) . 7.出口分切以stagger交錯捲姿捲取，若有缺陷要到RCL內外切時，請品檢務必要在重處理單上註明需要stagger捲取，並通知RCL注意。 (RMK-E_CHIN) . 6. 背面漆避免噴字機拖痕。 (RMK-E_CHIN) . 5. 台塑工程案會驗分層膜厚，塗佈量管制(正面、背面):請依照R&D發行之 "台塑案-高膜厚 Pass組合及塗佈量管制2.0版-20200616"作管制。 (RMK-E_CHIN) . 4.2. 待30米測試OK後再調整其餘塗料黏度，面漆使用125um濾芯。 (RMK-E_CHIN) . 4.1. 高鍍層高膜厚，正面底漆(1PU304)採wet on wet塗裝。面漆測試前30分鐘進行攪拌與調黏，黏度先調整一桶 (RMK-E_CHIN) . 3. 線速度設定30mpm，前處理使用表調. (RMK-E_CHIN) . 2. 鋼捲原則上請背烤(請注意上製程之品質資訊聯絡單的內容). (RMK-E_CHIN) . 1.2.第2Pass正面塗裝PVDF(FW6104)20μ + Clear(FE1104)15μ /背面塗裝Primer 1PU304)5μ+PE (4Y35X4)20μ (RMK-E_CHIN) . 1.1.第1Pass正面塗裝Primer (1PU304)35μ /背面塗裝Primer (1PU304)5μ (RMK-E_CHIN) . 1. 2pass生產: (RMK-E_CHIN) . 【邊緣品質】此為烤漆背面25μ訂單，請加強檢視鋼捲：邊緣殘剪、側緣鋅渣或毛邊，因為會導致烤漆背面漆轉印正面 (RMK00126) . 1.本單若塗裝背面漆一律改為REVERSE COATING 例外訂單如下敘述 (RMK00163) . 2.例外訂單為R字頭超低光澤與PVDF (＞25μ)，背面漆可改 NATURE COATING，但搭配底漆避免遮蓋性不佳 (RMK00163) . 【PMT】本單面漆為"PVDF"，經會議決議需量測板溫並記錄之。每一張排程需量測一次否則追究責任 (RMK00503) . 【線速度】注意！凡塗1PU304者 LS不得超過 30mpm (RMK00522) . 【抽氣量】白色系在CC1生產時,FINISH抽氣量請設定250,如生產中發生色差b值異常升高,請股長再加大抽氣量因應 (RMK00560) | 訂單:2507DFD050/001 RCL 無 <生產備註> 事項 | 訂單:2507DFD050/001 CCPK 無 <生產備註> 事項 | 訂單:2507DFD050/001 CGQC <品檢備註> 事項如下 . 【邊緣品質】此為烤漆背面25μ訂單，請加強檢視鋼捲：邊緣殘剪、側緣鋅渣或毛邊，因為會導致烤漆背面漆轉印正面 (RMK00126) . 本單於烤漆正背面都塗裝正面漆，因此鍍鋅請管制背面表面品質比照正面 (RMK00363) . 【鍍層】於AZ200~AZ250 產品，單面鍍層管制上限150 g/m2 (RMK00532) . CG2:鍍層 AZ200 (含) 以上 , 鋅花等級 C~E 目標D，SKP R/F 目標270噸 (RMK00538) . CG2:SKP R/F 有異常狀況時最低可降至 230 噸 ,避免鋅花晶界明顯後續造成烤漆點狀未塗漆。 (RMK00538) . 鍍層 AZ150 (含) 以上 , 鋅花等級 C~E 目標D，避免鋅花晶界明顯後續造成烤漆點狀未塗漆。 (RMK00565) . 【特殊處理鋼捲】出口請加鋼套桶(S)，收捲時請避免鋼套桶突出，以利後續熱處理製程作業。 (RMK00601) | 訂單:2507DFD050/001 CCQC <品檢備註> 事項如下 . 【第二 PASS 單位重長度】160~175 m/t (RMK-E_CHIN) . 【第一 PASS 單位重長度】165~180 m/t (RMK-E_CHIN) . 【分切】毫輝曰：鋼捲分切限重AIM值約4~5噸，請盡量朝此限重進行分切 (RMK-E_CHIN) . 【邊緣品質】此為烤漆背面25μ訂單，請加強檢視鋼捲：邊緣殘剪、側緣鋅渣或毛邊，因為會導致烤漆背面漆轉印正面 (RMK00126) . 1.本單若塗裝背面漆一律改為REVERSE COATING 例外訂單如下敘述 (RMK00163) . 2.例外訂單為R字頭超低光澤與PVDF (＞25μ)，背面漆可改 NATURE COATING，但搭配底漆避免遮蓋性不佳 (RMK00163) . 【PMT】本單面漆為"PVDF"，經會議決議需量測板溫並記錄之。每一張排程需量測一次否則追究責任 (RMK00503) . 【線速度】注意！凡塗1PU304者 LS不得超過 30mpm (RMK00522) | 訂單:2507DFD050/001 TOL 無 <生產備註> 事項 | 冷軋注意事項: 需注意板形儘可能不要有邊波(可允許有中波)比照森鉅無邊波訂單生產標準^^/CR1/CR2/ <<.E_CHIN 2025/07/22 16:28.>> 1. 高鍍層FH訂單使用SAE1008料，RTF板溫設定480～500℃ (490±10℃).^^/CG1/CG2/ <<.E_CHIN 2025/07/22 16:28.>> 2. 板形要求與邊緣品質管制：同烤漆底材之外觀要求，依TSD放行標準。^^/CG1/CG2/ <<.E_CHIN 2025/07/22 16:28.>> 3. 為避免鍍後鼓起，線速度請維持160mpm以上，生產中如有需調整請知會鍍鋅廠相關長官。^^/CG1/CG2/ <<.E_CHIN 2025/07/22 16:28.>> 4. 鋅槽液位：產線需提早將Pot液位做滿，生產時投入大塊的55% AL Cake(約6~7塊Cake可產出9~10顆的母鋼捲約34,000米)。^^/CG1/CG2/ <<.E_CHIN 2025/07/22 16:29.>> 5. 鍍層量管制：雙面3點平均鍍層量管理值255~280g/㎡，單點鍍層量要85%以上(不可低於215g/㎡)，中央與邊緣之鍍層量差異盡可能控制小。^^/CG1/CG2/ <<.E_CHIN 2025/07/22 16:29.>> 6. SKP Rolling Force設定：需260噸以上。^^/CG1/CG2/ <<.E_CHIN 2025/07/22 16:29.>> 7. 出口捲取請以stagger捲取(Mode 2)；若鋼捲有嚴重鼓起請出口分切，收捲時請加鋼套桶(S)，注意儘量控制不要有內圈突出。^^/CG1/CG2/ <<.E_CHIN 2025/07/22 16:30.>> 8. Nozzle檔板請調整至板邊2~3mm(以防止鼓起)，板邊不允許鋅渣，若有需磨除後才可放行到下製程。^^/CG1/CG2/ <<.E_CHIN 2025/07/22 16:30.>> 9.1..因高鍍層硬板正面鋅花結晶比較明顯導致下製程烤漆塗裝容易起泡，故請生產時注意背面品質^^/CG1/CG2/ <<.E_CHIN 2025/07/22 16:30.>> 9.2.若背面無影響塗裝品質之缺陷請品檢註明 「烤漆請背烤」並且開立品質資訊聯絡單通知烤漆線。^^/CG1/CG2/ <<.E_CHIN 2025/07/22 16:31.>> 1. 2pass生產:^^/CC1/CC2/ <<.E_CHIN 2025/07/22 16:31.>> 1.1.第1Pass正面塗裝Primer (1PU304)35μ /背面塗裝Primer (1PU304)5μ^^/CC1/CC2/ <<.E_CHIN 2025/07/22 16:31.>> 1.2.第2Pass正面塗裝PVDF(FW6104)20μ + Clear(FE1104)15μ /背面塗裝Primer 1PU304)5μ+PE (4Y35X4)20μ^^/CC1/CC2/ <<.E_CHIN 2025/07/22 16:32.>> 2. 鋼捲原則上請背烤(請注意上製程之品質資訊聯絡單的內容).^^/CC1/CC2/ <<.E_CHIN 2025/07/22 16:32.>> 3. 線速度設定30mpm，前處理使用表調.^^/CC1/CC2/ <<.E_CHIN 2025/07/22 16:32.>> 4.1. 高鍍層高膜厚，正面底漆(1PU304)採wet on wet塗裝。面漆測試前30分鐘進行攪拌與調黏，黏度先調整一桶^^/CC1/CC2/ <<.E_CHIN 2025/07/22 16:33.>> 4.2. 待30米測試OK後再調整其餘塗料黏度，面漆使用125um濾芯。^^/CC1/CC2/ <<.E_CHIN 2025/07/22 16:33.>> 5. 台塑工程案會驗分層膜厚，塗佈量管制(正面、背面):請依照R&D發行之 "台塑案-高膜厚 Pass組合及塗佈量管制2.0版-20200616"作管制。^^/CC1/CC2/ <<.E_CHIN 2025/07/22 16:34.>> 6. 背面漆避免噴字機拖痕。^^/CC1/CC2/ <<.E_CHIN 2025/07/22 16:34.>> 7.出口分切以stagger交錯捲姿捲取，若有缺陷要到RCL內外切時，請品檢務必要在重處理單上註明需要stagger捲取，並通知RCL注意。^^/CC1/CC2/ <<.E_CHIN 2025/07/22 16:35.>> 8. 出口品檢項目：同PVDF屋頂浪板放行標準，TC值記錄但不管制。板形與邊緣管制同屋頂浪板。^^/CC1/CC2/ <<.E_CHIN 2025/07/22 16:35.>> 9. 請貼 “禁止疊放”標籤。^^/CC1/CC2/MKT/ <<.E_CHIN 2025/07/22 16:35.>> 【分切】毫輝曰：鋼捲分切限重AIM值約4~5噸，請盡量朝此限重進行分切^^/CC1/CC2/CCQC/^^ <<.E_CHIN 2025/07/22 16:38.>> 【第一 PASS 單位重長度】165~180 m/t^^/CC1/CC2/CCQC/^^ <<.E_CHIN 2025/07/22 16:39.>> 【第二 PASS 單位重長度】160~175 m/t^^/CC1/CC2/CCQC/^^ <<.E_CHIN 2025/07/22 16:39.>> | 訂單 2507DFD050/001 修改記錄如下: 20250718 15:06:57 (24020) 退火碼: >> H2, 用途碼: >> CHA081, 背面標示: >> C153, 訂單背面顏色(五碼): >> 4Y35X, 背面漆膜厚: >> 25MIN, 背面漆塗漆型式幾塗幾烤: >> 2, 鉻酸鹽: >> Z, 訂單厚度: >> 0.6, 訂單重: >> 40, 重量容許率(下限): >> 10, 重量容許率(上限): >> 10, 訂單寬度: >> 1219, 鍍製方式: >> AC, 鋼捲內徑: >> 508, 鋼捲下限重: >> 3.5, 鋼捲上限重: >> 5, 壓花條件碼: >> -, 表面花紋: >> R, 綠色識別碼: >> -, 印刷輥號: >> -, 產品代碼: >> PPGL, 皮膜碼: >> -, 單位別: >> M, 油品種類: >> Z, 塗油量: >> Z, 包裝代碼: >> D2 , 保護膜碼: >> -, 客戶試片取樣型式: >> -, 調質碼: >> S, 套筒碼: >> P , 規格: >> A792MSSGR550, 製造標準: >> ASTM, 表面處理劑種類: >> Z, 表面處理劑塗佈量: >> Z, 伸長率測試: >> N, 硬度測試碼: >> N, 抗拉強度測試: >> N, 降伏強度測試: >> N, 厚度變異: >> 5.6, 訂單正面顏色(五碼): >> FW61V, 正面漆膜厚: >> 60MIN, 正面漆塗漆型式幾塗幾烤: >> 2, 修邊碼: >> Y, 重量碼: >> AW, 鋼捲捲向: >> I, 鍍層碼: >> AZM250, | G:厚度偏厚 | [訂單訊息通知] 2025/07/22 下午 03:10:18 *** (洪萱茹 >> 通知 >> Sam Xiao, Winnie Chang, Emily Hong, XinYi Wu, Edwy Chin, YuLung Kung, B.S. Wan, Y.L. Liu, Julian Liu, Sony Su, YunTung Li) 訊息 : 此訂單有指定鋼捲2顆，第一顆：鋼號1351052 21.830MT 第二顆：1351554 21.810MT，麻煩請留意，謝謝。
PPGL | 2507DFD051/001 |  | 1. 部分大陸料含B元素超過CNS規範管制，故請原料CNS規範之訂單不要配大陸料 (OFP00684)-{.不符.} | 1. 部分大陸料含B元素超過CNS規範管制，故請原料CNS規範之訂單不要配大陸料 (OFP00684)-{.不符.} | 訂單:2507DFD051/001 CPL <生產備註> 事項如下 . 除HGI/ HGL 訂單邊緣不噴油. 其餘皆側緣噴油 (RMK00285) . CNS AZ70 鍍層相當於 SYSCO AZ070 鍍層 (RMK00295) | 訂單:2507DFD051/001 CR1 <生產備註> 事項如下 . 【厚度管制】鍍鋅不得低於 0.367 mm，烤漆不得低於 0.4 mm。若低於上述值 鍍鋅生產完暫留等 TDCG調查 (RMK-E_CHIN) . CNS AZ70 鍍層相當於 SYSCO AZ070 鍍層 (RMK00295) | 訂單:2507DFD051/001 CR2 <生產備註> 事項如下 . 【厚度管制】鍍鋅不得低於 0.367 mm，烤漆不得低於 0.4 mm。若低於上述值 鍍鋅生產完暫留等 TDCG調查 (RMK-E_CHIN) . CNS AZ70 鍍層相當於 SYSCO AZ070 鍍層 (RMK00295) | 訂單:2507DFD051/001 CG1 <生產備註> 事項如下 . 【厚度管制】鍍鋅不得低於 0.367 mm，烤漆不得低於 0.4 mm。若低於上述值 鍍鋅生產完暫留等 TDCG調查 (RMK-E_CHIN) . 【相關品質性能管制】同烤漆"冷凍櫃"管制標準 (RMK-E_CHIN) | 訂單:2507DFD051/001 CG2 <生產備註> 事項如下 . 【厚度管制】鍍鋅不得低於 0.367 mm，烤漆不得低於 0.4 mm。若低於上述值 鍍鋅生產完暫留等 TDCG調查 (RMK-E_CHIN) . 【相關品質性能管制】同烤漆"冷凍櫃"管制標準 (RMK-E_CHIN) | 訂單:2507DFD051/001 CC1 <生產備註> 事項如下 . 【分切】翰宇曰：煩請幫忙分切為： 8噸 + 8噸 + 一顆小鋼捲(低於訂單分切限重也一級品接受) (RMK-E_CHIN) . 【厚度管制】鍍鋅不得低於 0.367 mm，烤漆不得低於 0.4 mm。若低於上述值 鍍鋅生產完暫留等 TDCG調查 (RMK-E_CHIN) . 【相關品質性能管制】同烤漆"冷凍櫃"管制標準 (RMK-E_CHIN) . 1.本單若塗裝背面漆一律改為REVERSE COATING 例外訂單如下敘述 (RMK00163) . 2.例外訂單為R字頭超低光澤與PVDF (＞25μ)，背面漆可改 NATURE COATING，但搭配底漆避免遮蓋性不佳 (RMK00163) . ★品檢注意！JIS&CNS 訂單必須每滿50噸一定要再做一次TEST (RMK00259) . 【抽氣量】白色系在CC1生產時,FINISH抽氣量請設定250,如生產中發生色差b值異常升高,請股長再加大抽氣量因應 (RMK00560) | 訂單:2507DFD051/001 CC2 <生產備註> 事項如下 . 【分切】翰宇曰：煩請幫忙分切為： 8噸 + 8噸 + 一顆小鋼捲(低於訂單分切限重也一級品接受) (RMK-E_CHIN) . 【厚度管制】鍍鋅不得低於 0.367 mm，烤漆不得低於 0.4 mm。若低於上述值 鍍鋅生產完暫留等 TDCG調查 (RMK-E_CHIN) . 【相關品質性能管制】同烤漆"冷凍櫃"管制標準 (RMK-E_CHIN) . 1.本單若塗裝背面漆一律改為REVERSE COATING 例外訂單如下敘述 (RMK00163) . 2.例外訂單為R字頭超低光澤與PVDF (＞25μ)，背面漆可改 NATURE COATING，但搭配底漆避免遮蓋性不佳 (RMK00163) . ★品檢注意！JIS&CNS 訂單必須每滿50噸一定要再做一次TEST (RMK00259) . 【抽氣量】白色系在CC1生產時,FINISH抽氣量請設定250,如生產中發生色差b值異常升高,請股長再加大抽氣量因應 (RMK00560) | 訂單:2507DFD051/001 RCL 無 <生產備註> 事項 | 訂單:2507DFD051/001 CCPK 無 <生產備註> 事項 | 訂單:2507DFD051/001 CGQC <品檢備註> 事項如下 . 【相關品質性能管制】同烤漆"冷凍櫃"管制標準 (RMK-E_CHIN) | 訂單:2507DFD051/001 CCQC <品檢備註> 事項如下 . 【分切】翰宇曰：煩請幫忙分切為： 8噸 + 8噸 + 一顆小鋼捲(低於訂單分切限重也一級品接受) (RMK-E_CHIN) . 【相關品質性能管制】同烤漆"冷凍櫃"管制標準 (RMK-E_CHIN) . 1.本單若塗裝背面漆一律改為REVERSE COATING 例外訂單如下敘述 (RMK00163) . 2.例外訂單為R字頭超低光澤與PVDF (＞25μ)，背面漆可改 NATURE COATING，但搭配底漆避免遮蓋性不佳 (RMK00163) . ★品檢注意！JIS&CNS 訂單必須每滿50噸一定要再做一次TEST (RMK00259) | 訂單:2507DFD051/001 TOL 無 <生產備註> 事項 | 【相關品質性能管制】同烤漆"冷凍櫃"管制標準^^/CG1/CG2/CC1/CC2/CGQC/CCQC/^^ <<.E_CHIN 2025/07/22 07:47.>> 【厚度管制】鍍鋅不得低於 0.367 mm，烤漆不得低於 0.4 mm。若低於上述值 鍍鋅生產完暫留等 TDCG調查^^/CR1/CR2/CG1/CG2/CC1/CC2/ <<.E_CHIN 2025/07/22 07:48.>> 【分切】翰宇曰：煩請幫忙分切為： 8噸 + 8噸 + 一顆小鋼捲(低於訂單分切限重也一級品接受)^^/CC1/CC2/CCQC/ <<.E_CHIN 2025/07/22 08:14.>> | 訂單 2507DFD051/001 修改記錄如下: 20250718 16:57:14 (93025) 退火碼: >> S1, 用途碼: >> CIA029, 背面標示: >> C008, 訂單背面顏色(五碼): >> BW686, 背面漆膜厚: >> NOM, 背面漆塗漆型式幾塗幾烤: >> 1, 鉻酸鹽: >> Z, 訂單厚度: >> 0.376, 訂單重: >> 30, 重量容許率(下限): >> 10, 重量容許率(上限): >> 10, 訂單寬度: >> 1219, 鍍製方式: >> BC, 鋼捲內徑: >> 508, 鋼捲下限重: >> 5, 鋼捲上限重: >> 8, 壓花條件碼: >> -, 表面花紋: >> R, 綠色識別碼: >> -, 印刷輥號: >> -, 產品代碼: >> PPGL, 皮膜碼: >> -, 單位別: >> M, 油品種類: >> Z, 塗油量: >> Z, 包裝代碼: >> D2 , 保護膜碼: >> -, 客戶試片取樣型式: >> -, 調質碼: >> S, 套筒碼: >> E , 規格: >> CGLCC-10, 製造標準: >> CNS, 表面處理劑種類: >> Z, 表面處理劑塗佈量: >> Z, 伸長率測試: >> N, 硬度測試碼: >> N, 抗拉強度測試: >> N, 降伏強度測試: >> N, 訂單正面顏色(五碼): >> 5W190, 正面漆膜厚: >> NOM, 正面漆塗漆型式幾塗幾烤: >> 2, 修邊碼: >> Y, 重量碼: >> AW, 鋼捲捲向: >> O, 鍍層碼: >> AZ70, | *:
PPGL | 2507DFD057/001 |  | 1. 部分大陸料含B元素超過CNS規範管制，故請原料CNS規範之訂單不要配大陸料 (OFP00684)-{.不符.} | 1. 訂單若有厚度變異，冷軋厚度公差比照烤漆計算公式 , 但最小為 1/2 公差做設定 (OFP00254)-{.不符.} 2. "偏薄要求訂單" 鍍後厚度減 鍍後厚度下限需大於 0.02 MM,以免發生厚度不足狀況 (OFP00369)-{.不符.} 3. 部分大陸料含B元素超過CNS規範管制，故請原料CNS規範之訂單不要配大陸料 (OFP00684)-{.不符.} | 訂單:2507DFD057/001 CPL <生產備註> 事項如下 . 除HGI/ HGL 訂單邊緣不噴油. 其餘皆側緣噴油 (RMK00285) | 訂單:2507DFD057/001 CR1 無 <生產備註> 事項 | 訂單:2507DFD057/001 CR2 無 <生產備註> 事項 | 訂單:2507DFD057/001 CG1 無 <生產備註> 事項 | 訂單:2507DFD057/001 CG2 無 <生產備註> 事項 | 訂單:2507DFD057/001 CC1 <生產備註> 事項如下 . 1.本單若塗裝背面漆一律改為REVERSE COATING 例外訂單如下敘述 (RMK00163) . 2.例外訂單為R字頭超低光澤與PVDF (＞25μ)，背面漆可改 NATURE COATING，但搭配底漆避免遮蓋性不佳 (RMK00163) . ★品檢注意！JIS&CNS 訂單必須每滿50噸一定要再做一次TEST (RMK00259) . 【品檢】 第一PASS(只塗底漆)仍需作外觀板面檢驗, 若發現缺陷以８８Ｂ處置作暫留 (RMK00345) . 【品檢】測試時依Base色差值管制, 超出管制值時,若TSD2 或 TDCC判定要生產, 請在測試及外觀報表簽名 (RMK00345) . 【品檢】 測試時最後成品要不要生產由 TSD2決定 (RMK00345) . 【品檢】正式生產後, 請保留第二分切試片，簽名當作此生產批對色板, 並請留意同批目視無明顯色差。 (RMK00345) . 【品檢】每一分切留30cm*全寬試片1片裁成A4一片 TO 業務 (RMK00345) . 2015年發生過訴賠。請出口使用鋼套桶前請檢查焊接處，以免捲取後產生折痕 (RMK00381) . 2.第2Pass (RMK00440) . 2.1.線速: 50mpm 印刷輥號: G24-C1300 (RMK00440) . 2.2.第2Pass生產，前處理不必塗裝。 (RMK00440) . 2.3.出口鋼捲請貼“禁止疊放”紅色標籤。收捲張力設定同rough matt。 (RMK00440) . 2.4.Base 2輥R塗裝，濾心50μ，稀釋Thinner為No.2B，粘度50±10”，PMT設定為232℃。 (RMK00440) . 2.5.Printer (Head 1 + Head 3) 印刷陶岩石紋圖案 (NBT31S)。 (RMK00440) . 2.6.Printer 生產時需開熱風。 (RMK00440) . 2.7.Printer Head 4 塗裝KP 1E6172，PMT設定為232℃。 (RMK00440) . 2.8.1E6172 Clear有含骨材，塗裝黏度：先以原液塗裝視塗裝板面狀況作調整。 (RMK00440) . 2.9.Clear稀釋Thinner為No.2B，濾心125μ。 (RMK00440) . 1.第1Pass (RMK00595) . 1.1.線速85mpm，只塗裝正面5μ，背面僅前處理不塗漆。 (RMK00595) . 1.2.正面底漆以R塗裝方式，不允許繩紋或塗佈不均..等塗裝缺陷。 (RMK00595) . 1.3.塗佈量請控制95~105%。 (RMK00595) . 1.4.第1Pass生產不用噴背標。 (RMK00595) . 1.5.★生產印刷第一PASS時，出口請收內捲★ (RMK00595) | 訂單:2507DFD057/001 CC2 <生產備註> 事項如下 . 1.本單若塗裝背面漆一律改為REVERSE COATING 例外訂單如下敘述 (RMK00163) . 2.例外訂單為R字頭超低光澤與PVDF (＞25μ)，背面漆可改 NATURE COATING，但搭配底漆避免遮蓋性不佳 (RMK00163) . ★品檢注意！JIS&CNS 訂單必須每滿50噸一定要再做一次TEST (RMK00259) . 【品檢】 第一PASS(只塗底漆)仍需作外觀板面檢驗, 若發現缺陷以８８Ｂ處置作暫留 (RMK00345) . 【品檢】測試時依Base色差值管制, 超出管制值時,若TSD2 或 TDCC判定要生產, 請在測試及外觀報表簽名 (RMK00345) . 【品檢】 測試時最後成品要不要生產由 TSD2決定 (RMK00345) . 【品檢】正式生產後, 請保留第二分切試片，簽名當作此生產批對色板, 並請留意同批目視無明顯色差。 (RMK00345) . 【品檢】每一分切留30cm*全寬試片1片裁成A4一片 TO 業務 (RMK00345) . 2015年發生過訴賠。請出口使用鋼套桶前請檢查焊接處，以免捲取後產生折痕 (RMK00381) . 2.第2Pass (RMK00440) . 2.1.線速: 50mpm 印刷輥號: G24-C1300 (RMK00440) . 2.2.第2Pass生產，前處理不必塗裝。 (RMK00440) . 2.3.出口鋼捲請貼“禁止疊放”紅色標籤。收捲張力設定同rough matt。 (RMK00440) . 2.4.Base 2輥R塗裝，濾心50μ，稀釋Thinner為No.2B，粘度50±10”，PMT設定為232℃。 (RMK00440) . 2.5.Printer (Head 1 + Head 3) 印刷陶岩石紋圖案 (NBT31S)。 (RMK00440) . 2.6.Printer 生產時需開熱風。 (RMK00440) . 2.7.Printer Head 4 塗裝KP 1E6172，PMT設定為232℃。 (RMK00440) . 2.8.1E6172 Clear有含骨材，塗裝黏度：先以原液塗裝視塗裝板面狀況作調整。 (RMK00440) . 2.9.Clear稀釋Thinner為No.2B，濾心125μ。 (RMK00440) . 1.第1Pass (RMK00595) . 1.1.線速85mpm，只塗裝正面5μ，背面僅前處理不塗漆。 (RMK00595) . 1.2.正面底漆以R塗裝方式，不允許繩紋或塗佈不均..等塗裝缺陷。 (RMK00595) . 1.3.塗佈量請控制95~105%。 (RMK00595) . 1.4.第1Pass生產不用噴背標。 (RMK00595) . 1.5.★生產印刷第一PASS時，出口請收內捲★ (RMK00595) | 訂單:2507DFD057/001 RCL 無 <生產備註> 事項 | 訂單:2507DFD057/001 CCPK 無 <生產備註> 事項 | 訂單:2507DFD057/001 CGQC 無 <品檢備註> 事項 | 訂單:2507DFD057/001 CCQC <品檢備註> 事項如下 . 1.本單若塗裝背面漆一律改為REVERSE COATING 例外訂單如下敘述 (RMK00163) . 2.例外訂單為R字頭超低光澤與PVDF (＞25μ)，背面漆可改 NATURE COATING，但搭配底漆避免遮蓋性不佳 (RMK00163) . ★品檢注意！JIS&CNS 訂單必須每滿50噸一定要再做一次TEST (RMK00259) . 【品檢】 第一PASS(只塗底漆)仍需作外觀板面檢驗, 若發現缺陷以８８Ｂ處置作暫留 (RMK00345) . 【品檢】測試時依Base色差值管制, 超出管制值時,若TSD2 或 TDCC判定要生產, 請在測試及外觀報表簽名 (RMK00345) . 【品檢】 測試時最後成品要不要生產由 TSD2決定 (RMK00345) . 【品檢】正式生產後, 請保留第二分切試片，簽名當作此生產批對色板, 並請留意同批目視無明顯色差。 (RMK00345) . 【品檢】每一分切留30cm*全寬試片1片裁成A4一片 TO 業務 (RMK00345) . 2.第2Pass (RMK00440) . 2.1.線速: 50mpm 印刷輥號: G24-C1300 (RMK00440) . 2.2.第2Pass生產，前處理不必塗裝。 (RMK00440) . 2.3.出口鋼捲請貼“禁止疊放”紅色標籤。收捲張力設定同rough matt。 (RMK00440) . 2.4.Base 2輥R塗裝，濾心50μ，稀釋Thinner為No.2B，粘度50±10”，PMT設定為232℃。 (RMK00440) . 2.5.Printer (Head 1 + Head 3) 印刷陶岩石紋圖案 (NBT31S)。 (RMK00440) . 2.6.Printer 生產時需開熱風。 (RMK00440) . 2.7.Printer Head 4 塗裝KP 1E6172，PMT設定為232℃。 (RMK00440) . 2.8.1E6172 Clear有含骨材，塗裝黏度：先以原液塗裝視塗裝板面狀況作調整。 (RMK00440) . 2.9.Clear稀釋Thinner為No.2B，濾心125μ。 (RMK00440) . 1.第1Pass (RMK00595) . 1.1.線速85mpm，只塗裝正面5μ，背面僅前處理不塗漆。 (RMK00595) . 1.2.正面底漆以R塗裝方式，不允許繩紋或塗佈不均..等塗裝缺陷。 (RMK00595) . 1.3.塗佈量請控制95~105%。 (RMK00595) . 1.4.第1Pass生產不用噴背標。 (RMK00595) . 1.5.★生產印刷第一PASS時，出口請收內捲★ (RMK00595) | 訂單:2507DFD057/001 TOL 無 <生產備註> 事項 |  | 訂單 2507DFD057/001 修改記錄如下: 20250721 15:24:08 (22030) 退火碼: >> S1, 用途碼: >> COA020, 背面標示: >> C811, 訂單背面顏色(五碼): >> BW73X, 背面漆膜厚: >> 15, 背面漆塗漆型式幾塗幾烤: >> 2, 鉻酸鹽: >> Z, 訂單厚度: >> 0.35, 訂單重: >> 30, 重量容許率(下限): >> 10, 重量容許率(上限): >> 10, 訂單寬度: >> 914, 鍍製方式: >> BC, 鋼捲內徑: >> 508, 鋼捲下限重: >> 3, 鋼捲上限重: >> 5, 壓花條件碼: >> -, 表面花紋: >> R, 綠色識別碼: >> -, 印刷輥號: >> G24-C1300, 產品代碼: >> PPGL, 皮膜碼: >> -, 單位別: >> M, 油品種類: >> Z, 塗油量: >> Z, 包裝代碼: >> D2 , 保護膜碼: >> -, 客戶試片取樣數量: >> 0, 客戶試片取樣型式: >> -, 調質碼: >> S, 套筒碼: >> S , 規格: >> CGLCC-20, 製造標準: >> CNS, 表面處理劑種類: >> Z, 表面處理劑塗佈量: >> Z, 伸長率測試: >> N, 硬度測試碼: >> N, 抗拉強度測試: >> N, 降伏強度測試: >> N, 厚度變異: >> -1.6, 訂單正面顏色(五碼): >> NBS1Y, 正面漆膜厚: >> NOM, 正面漆塗漆型式幾塗幾烤: >> 2, 修邊碼: >> Y, 重量碼: >> AW, 鋼捲捲向: >> I, 鍍層碼: >> AZ150, | H:厚度偏薄
PPGL | 2507DFD057/002 |  | 1. 部分大陸料含B元素超過CNS規範管制，故請原料CNS規範之訂單不要配大陸料 (OFP00684)-{.不符.} | 1. 訂單若有厚度變異，冷軋厚度公差比照烤漆計算公式 , 但最小為 1/2 公差做設定 (OFP00254)-{.不符.} 2. "偏薄要求訂單" 鍍後厚度減 鍍後厚度下限需大於 0.02 MM,以免發生厚度不足狀況 (OFP00369)-{.不符.} 3. 部分大陸料含B元素超過CNS規範管制，故請原料CNS規範之訂單不要配大陸料 (OFP00684)-{.不符.} | 訂單:2507DFD057/002 CPL <生產備註> 事項如下 . 除HGI/ HGL 訂單邊緣不噴油. 其餘皆側緣噴油 (RMK00285) | 訂單:2507DFD057/002 CR1 無 <生產備註> 事項 | 訂單:2507DFD057/002 CR2 無 <生產備註> 事項 | 訂單:2507DFD057/002 CG1 無 <生產備註> 事項 | 訂單:2507DFD057/002 CG2 無 <生產備註> 事項 | 訂單:2507DFD057/002 CC1 <生產備註> 事項如下 . 1.本單若塗裝背面漆一律改為REVERSE COATING 例外訂單如下敘述 (RMK00163) . 2.例外訂單為R字頭超低光澤與PVDF (＞25μ)，背面漆可改 NATURE COATING，但搭配底漆避免遮蓋性不佳 (RMK00163) . ★品檢注意！JIS&CNS 訂單必須每滿50噸一定要再做一次TEST (RMK00259) . 【品檢】 第一PASS(只塗底漆)仍需作外觀板面檢驗, 若發現缺陷以８８Ｂ處置作暫留 (RMK00345) . 【品檢】測試時依Base色差值管制, 超出管制值時,若TSD2 或 TDCC判定要生產, 請在測試及外觀報表簽名 (RMK00345) . 【品檢】 測試時最後成品要不要生產由 TSD2決定 (RMK00345) . 【品檢】正式生產後, 請保留第二分切試片，簽名當作此生產批對色板, 並請留意同批目視無明顯色差。 (RMK00345) . 【品檢】每一分切留30cm*全寬試片1片裁成A4一片 TO 業務 (RMK00345) . 2015年發生過訴賠。請出口使用鋼套桶前請檢查焊接處，以免捲取後產生折痕 (RMK00381) . 2.第2Pass (RMK00437) . 2.1.線速: 60mpm 印刷輥號: F14-C1300 (RMK00437) . 2.2.第2Pass生產，前處理不必塗裝。 (RMK00437) . 2.3.出口鋼捲請貼“禁止疊放”紅色標籤。收捲張力設定同rough matt。 (RMK00437) . 2.4.Base 2輥R塗裝，濾心50μ，稀釋Thinner為No.2B，粘度50±10”，PMT設定為232℃。 (RMK00437) . 2.5.Printer Head 2 印刷紅豆杉木紋圖案 (NBT34S)。 (RMK00437) . 2.6.Printer Head 4 塗裝KP 1E6172 Clear，PMT設定為232℃。 (RMK00437) . 2.7.Clear有含骨材，塗裝黏度：先以原液塗裝，視塗裝板面狀況作調整。 (RMK00437) . 2.8.Clear稀釋Thinner為No.2B，濾心125μ。 (RMK00437) . 2.9.PS. 2016/09月起紅豆杉切換Clear（原光澤25度1ED062改為光澤10度1E6172） (RMK00437) . 1.第1Pass (RMK00595) . 1.1.線速85mpm，只塗裝正面5μ，背面僅前處理不塗漆。 (RMK00595) . 1.2.正面底漆以R塗裝方式，不允許繩紋或塗佈不均..等塗裝缺陷。 (RMK00595) . 1.3.塗佈量請控制95~105%。 (RMK00595) . 1.4.第1Pass生產不用噴背標。 (RMK00595) . 1.5.★生產印刷第一PASS時，出口請收內捲★ (RMK00595) | 訂單:2507DFD057/002 CC2 <生產備註> 事項如下 . 1.本單若塗裝背面漆一律改為REVERSE COATING 例外訂單如下敘述 (RMK00163) . 2.例外訂單為R字頭超低光澤與PVDF (＞25μ)，背面漆可改 NATURE COATING，但搭配底漆避免遮蓋性不佳 (RMK00163) . ★品檢注意！JIS&CNS 訂單必須每滿50噸一定要再做一次TEST (RMK00259) . 【品檢】 第一PASS(只塗底漆)仍需作外觀板面檢驗, 若發現缺陷以８８Ｂ處置作暫留 (RMK00345) . 【品檢】測試時依Base色差值管制, 超出管制值時,若TSD2 或 TDCC判定要生產, 請在測試及外觀報表簽名 (RMK00345) . 【品檢】 測試時最後成品要不要生產由 TSD2決定 (RMK00345) . 【品檢】正式生產後, 請保留第二分切試片，簽名當作此生產批對色板, 並請留意同批目視無明顯色差。 (RMK00345) . 【品檢】每一分切留30cm*全寬試片1片裁成A4一片 TO 業務 (RMK00345) . 2015年發生過訴賠。請出口使用鋼套桶前請檢查焊接處，以免捲取後產生折痕 (RMK00381) . 2.第2Pass (RMK00437) . 2.1.線速: 60mpm 印刷輥號: F14-C1300 (RMK00437) . 2.2.第2Pass生產，前處理不必塗裝。 (RMK00437) . 2.3.出口鋼捲請貼“禁止疊放”紅色標籤。收捲張力設定同rough matt。 (RMK00437) . 2.4.Base 2輥R塗裝，濾心50μ，稀釋Thinner為No.2B，粘度50±10”，PMT設定為232℃。 (RMK00437) . 2.5.Printer Head 2 印刷紅豆杉木紋圖案 (NBT34S)。 (RMK00437) . 2.6.Printer Head 4 塗裝KP 1E6172 Clear，PMT設定為232℃。 (RMK00437) . 2.7.Clear有含骨材，塗裝黏度：先以原液塗裝，視塗裝板面狀況作調整。 (RMK00437) . 2.8.Clear稀釋Thinner為No.2B，濾心125μ。 (RMK00437) . 2.9.PS. 2016/09月起紅豆杉切換Clear（原光澤25度1ED062改為光澤10度1E6172） (RMK00437) . 1.第1Pass (RMK00595) . 1.1.線速85mpm，只塗裝正面5μ，背面僅前處理不塗漆。 (RMK00595) . 1.2.正面底漆以R塗裝方式，不允許繩紋或塗佈不均..等塗裝缺陷。 (RMK00595) . 1.3.塗佈量請控制95~105%。 (RMK00595) . 1.4.第1Pass生產不用噴背標。 (RMK00595) . 1.5.★生產印刷第一PASS時，出口請收內捲★ (RMK00595) | 訂單:2507DFD057/002 RCL 無 <生產備註> 事項 | 訂單:2507DFD057/002 CCPK 無 <生產備註> 事項 | 訂單:2507DFD057/002 CGQC 無 <品檢備註> 事項 | 訂單:2507DFD057/002 CCQC <品檢備註> 事項如下 . 1.本單若塗裝背面漆一律改為REVERSE COATING 例外訂單如下敘述 (RMK00163) . 2.例外訂單為R字頭超低光澤與PVDF (＞25μ)，背面漆可改 NATURE COATING，但搭配底漆避免遮蓋性不佳 (RMK00163) . ★品檢注意！JIS&CNS 訂單必須每滿50噸一定要再做一次TEST (RMK00259) . 【品檢】 第一PASS(只塗底漆)仍需作外觀板面檢驗, 若發現缺陷以８８Ｂ處置作暫留 (RMK00345) . 【品檢】測試時依Base色差值管制, 超出管制值時,若TSD2 或 TDCC判定要生產, 請在測試及外觀報表簽名 (RMK00345) . 【品檢】 測試時最後成品要不要生產由 TSD2決定 (RMK00345) . 【品檢】正式生產後, 請保留第二分切試片，簽名當作此生產批對色板, 並請留意同批目視無明顯色差。 (RMK00345) . 【品檢】每一分切留30cm*全寬試片1片裁成A4一片 TO 業務 (RMK00345) . 2.第2Pass (RMK00437) . 2.1.線速: 60mpm 印刷輥號: F14-C1300 (RMK00437) . 2.2.第2Pass生產，前處理不必塗裝。 (RMK00437) . 2.3.出口鋼捲請貼“禁止疊放”紅色標籤。收捲張力設定同rough matt。 (RMK00437) . 2.4.Base 2輥R塗裝，濾心50μ，稀釋Thinner為No.2B，粘度50±10”，PMT設定為232℃。 (RMK00437) . 2.5.Printer Head 2 印刷紅豆杉木紋圖案 (NBT34S)。 (RMK00437) . 2.6.Printer Head 4 塗裝KP 1E6172 Clear，PMT設定為232℃。 (RMK00437) . 2.7.Clear有含骨材，塗裝黏度：先以原液塗裝，視塗裝板面狀況作調整。 (RMK00437) . 2.8.Clear稀釋Thinner為No.2B，濾心125μ。 (RMK00437) . 2.9.PS. 2016/09月起紅豆杉切換Clear（原光澤25度1ED062改為光澤10度1E6172） (RMK00437) . 1.第1Pass (RMK00595) . 1.1.線速85mpm，只塗裝正面5μ，背面僅前處理不塗漆。 (RMK00595) . 1.2.正面底漆以R塗裝方式，不允許繩紋或塗佈不均..等塗裝缺陷。 (RMK00595) . 1.3.塗佈量請控制95~105%。 (RMK00595) . 1.4.第1Pass生產不用噴背標。 (RMK00595) . 1.5.★生產印刷第一PASS時，出口請收內捲★ (RMK00595) | 訂單:2507DFD057/002 TOL 無 <生產備註> 事項 |  | 訂單 2507DFD057/002 修改記錄如下: 20250721 15:24:10 (22030) 退火碼: >> S1, 用途碼: >> COA020, 背面標示: >> C811, 訂單背面顏色(五碼): >> BW73X, 背面漆膜厚: >> 15, 背面漆塗漆型式幾塗幾烤: >> 2, 鉻酸鹽: >> Z, 訂單厚度: >> 0.35, 訂單重: >> 40, 重量容許率(下限): >> 10, 重量容許率(上限): >> 10, 訂單寬度: >> 914, 鍍製方式: >> BC, 鋼捲內徑: >> 508, 鋼捲下限重: >> 3, 鋼捲上限重: >> 5, 壓花條件碼: >> -, 表面花紋: >> R, 綠色識別碼: >> -, 印刷輥號: >> F14-C1300, 產品代碼: >> PPGL, 皮膜碼: >> -, 單位別: >> M, 油品種類: >> Z, 塗油量: >> Z, 包裝代碼: >> D2 , 保護膜碼: >> -, 客戶試片取樣數量: >> 0, 客戶試片取樣型式: >> -, 調質碼: >> S, 套筒碼: >> S , 規格: >> CGLCC-20, 製造標準: >> CNS, 表面處理劑種類: >> Z, 表面處理劑塗佈量: >> Z, 伸長率測試: >> N, 硬度測試碼: >> N, 抗拉強度測試: >> N, 降伏強度測試: >> N, 厚度變異: >> -1.6, 訂單正面顏色(五碼): >> NBW3T, 正面漆膜厚: >> NOM, 正面漆塗漆型式幾塗幾烤: >> 2, 修邊碼: >> Y, 重量碼: >> AW, 鋼捲捲向: >> I, 鍍層碼: >> AZ150, | H:厚度偏薄
PPGL | 2507DFD057/003 |  | 1. 部分大陸料含B元素超過CNS規範管制，故請原料CNS規範之訂單不要配大陸料 (OFP00684)-{.不符.} | 1. 訂單若有厚度變異，冷軋厚度公差比照烤漆計算公式 , 但最小為 1/2 公差做設定 (OFP00254)-{.不符.} 2. "偏薄要求訂單" 鍍後厚度減 鍍後厚度下限需大於 0.02 MM,以免發生厚度不足狀況 (OFP00369)-{.不符.} 3. 部分大陸料含B元素超過CNS規範管制，故請原料CNS規範之訂單不要配大陸料 (OFP00684)-{.不符.} | 訂單:2507DFD057/003 CPL <生產備註> 事項如下 . 除HGI/ HGL 訂單邊緣不噴油. 其餘皆側緣噴油 (RMK00285) | 訂單:2507DFD057/003 CR1 無 <生產備註> 事項 | 訂單:2507DFD057/003 CR2 無 <生產備註> 事項 | 訂單:2507DFD057/003 CG1 無 <生產備註> 事項 | 訂單:2507DFD057/003 CG2 無 <生產備註> 事項 | 訂單:2507DFD057/003 CC1 <生產備註> 事項如下 . 1.本單若塗裝背面漆一律改為REVERSE COATING 例外訂單如下敘述 (RMK00163) . 2.例外訂單為R字頭超低光澤與PVDF (＞25μ)，背面漆可改 NATURE COATING，但搭配底漆避免遮蓋性不佳 (RMK00163) . ★品檢注意！JIS&CNS 訂單必須每滿50噸一定要再做一次TEST (RMK00259) . 【品檢】 第一PASS(只塗底漆)仍需作外觀板面檢驗, 若發現缺陷以８８Ｂ處置作暫留 (RMK00345) . 【品檢】測試時依Base色差值管制, 超出管制值時,若TSD2 或 TDCC判定要生產, 請在測試及外觀報表簽名 (RMK00345) . 【品檢】 測試時最後成品要不要生產由 TSD2決定 (RMK00345) . 【品檢】正式生產後, 請保留第二分切試片，簽名當作此生產批對色板, 並請留意同批目視無明顯色差。 (RMK00345) . 【品檢】每一分切留30cm*全寬試片1片裁成A4一片 TO 業務 (RMK00345) . 2015年發生過訴賠。請出口使用鋼套桶前請檢查焊接處，以免捲取後產生折痕 (RMK00381) . 2.第2Pass (RMK00437) . 2.1.線速: 60mpm 印刷輥號: F14-C1300 (RMK00437) . 2.2.第2Pass生產，前處理不必塗裝。 (RMK00437) . 2.3.出口鋼捲請貼“禁止疊放”紅色標籤。收捲張力設定同rough matt。 (RMK00437) . 2.4.Base 2輥R塗裝，濾心50μ，稀釋Thinner為No.2B，粘度50±10”，PMT設定為232℃。 (RMK00437) . 2.5.Printer Head 2 印刷紅豆杉木紋圖案 (NBT34S)。 (RMK00437) . 2.6.Printer Head 4 塗裝KP 1E6172 Clear，PMT設定為232℃。 (RMK00437) . 2.7.Clear有含骨材，塗裝黏度：先以原液塗裝，視塗裝板面狀況作調整。 (RMK00437) . 2.8.Clear稀釋Thinner為No.2B，濾心125μ。 (RMK00437) . 2.9.PS. 2016/09月起紅豆杉切換Clear（原光澤25度1ED062改為光澤10度1E6172） (RMK00437) . 1.第1Pass (RMK00595) . 1.1.線速85mpm，只塗裝正面5μ，背面僅前處理不塗漆。 (RMK00595) . 1.2.正面底漆以R塗裝方式，不允許繩紋或塗佈不均..等塗裝缺陷。 (RMK00595) . 1.3.塗佈量請控制95~105%。 (RMK00595) . 1.4.第1Pass生產不用噴背標。 (RMK00595) . 1.5.★生產印刷第一PASS時，出口請收內捲★ (RMK00595) | 訂單:2507DFD057/003 CC2 <生產備註> 事項如下 . 1.本單若塗裝背面漆一律改為REVERSE COATING 例外訂單如下敘述 (RMK00163) . 2.例外訂單為R字頭超低光澤與PVDF (＞25μ)，背面漆可改 NATURE COATING，但搭配底漆避免遮蓋性不佳 (RMK00163) . ★品檢注意！JIS&CNS 訂單必須每滿50噸一定要再做一次TEST (RMK00259) . 【品檢】 第一PASS(只塗底漆)仍需作外觀板面檢驗, 若發現缺陷以８８Ｂ處置作暫留 (RMK00345) . 【品檢】測試時依Base色差值管制, 超出管制值時,若TSD2 或 TDCC判定要生產, 請在測試及外觀報表簽名 (RMK00345) . 【品檢】 測試時最後成品要不要生產由 TSD2決定 (RMK00345) . 【品檢】正式生產後, 請保留第二分切試片，簽名當作此生產批對色板, 並請留意同批目視無明顯色差。 (RMK00345) . 【品檢】每一分切留30cm*全寬試片1片裁成A4一片 TO 業務 (RMK00345) . 2015年發生過訴賠。請出口使用鋼套桶前請檢查焊接處，以免捲取後產生折痕 (RMK00381) . 2.第2Pass (RMK00437) . 2.1.線速: 60mpm 印刷輥號: F14-C1300 (RMK00437) . 2.2.第2Pass生產，前處理不必塗裝。 (RMK00437) . 2.3.出口鋼捲請貼“禁止疊放”紅色標籤。收捲張力設定同rough matt。 (RMK00437) . 2.4.Base 2輥R塗裝，濾心50μ，稀釋Thinner為No.2B，粘度50±10”，PMT設定為232℃。 (RMK00437) . 2.5.Printer Head 2 印刷紅豆杉木紋圖案 (NBT34S)。 (RMK00437) . 2.6.Printer Head 4 塗裝KP 1E6172 Clear，PMT設定為232℃。 (RMK00437) . 2.7.Clear有含骨材，塗裝黏度：先以原液塗裝，視塗裝板面狀況作調整。 (RMK00437) . 2.8.Clear稀釋Thinner為No.2B，濾心125μ。 (RMK00437) . 2.9.PS. 2016/09月起紅豆杉切換Clear（原光澤25度1ED062改為光澤10度1E6172） (RMK00437) . 1.第1Pass (RMK00595) . 1.1.線速85mpm，只塗裝正面5μ，背面僅前處理不塗漆。 (RMK00595) . 1.2.正面底漆以R塗裝方式，不允許繩紋或塗佈不均..等塗裝缺陷。 (RMK00595) . 1.3.塗佈量請控制95~105%。 (RMK00595) . 1.4.第1Pass生產不用噴背標。 (RMK00595) . 1.5.★生產印刷第一PASS時，出口請收內捲★ (RMK00595) | 訂單:2507DFD057/003 RCL 無 <生產備註> 事項 | 訂單:2507DFD057/003 CCPK 無 <生產備註> 事項 | 訂單:2507DFD057/003 CGQC 無 <品檢備註> 事項 | 訂單:2507DFD057/003 CCQC <品檢備註> 事項如下 . 1.本單若塗裝背面漆一律改為REVERSE COATING 例外訂單如下敘述 (RMK00163) . 2.例外訂單為R字頭超低光澤與PVDF (＞25μ)，背面漆可改 NATURE COATING，但搭配底漆避免遮蓋性不佳 (RMK00163) . ★品檢注意！JIS&CNS 訂單必須每滿50噸一定要再做一次TEST (RMK00259) . 【品檢】 第一PASS(只塗底漆)仍需作外觀板面檢驗, 若發現缺陷以８８Ｂ處置作暫留 (RMK00345) . 【品檢】測試時依Base色差值管制, 超出管制值時,若TSD2 或 TDCC判定要生產, 請在測試及外觀報表簽名 (RMK00345) . 【品檢】 測試時最後成品要不要生產由 TSD2決定 (RMK00345) . 【品檢】正式生產後, 請保留第二分切試片，簽名當作此生產批對色板, 並請留意同批目視無明顯色差。 (RMK00345) . 【品檢】每一分切留30cm*全寬試片1片裁成A4一片 TO 業務 (RMK00345) . 2.第2Pass (RMK00437) . 2.1.線速: 60mpm 印刷輥號: F14-C1300 (RMK00437) . 2.2.第2Pass生產，前處理不必塗裝。 (RMK00437) . 2.3.出口鋼捲請貼“禁止疊放”紅色標籤。收捲張力設定同rough matt。 (RMK00437) . 2.4.Base 2輥R塗裝，濾心50μ，稀釋Thinner為No.2B，粘度50±10”，PMT設定為232℃。 (RMK00437) . 2.5.Printer Head 2 印刷紅豆杉木紋圖案 (NBT34S)。 (RMK00437) . 2.6.Printer Head 4 塗裝KP 1E6172 Clear，PMT設定為232℃。 (RMK00437) . 2.7.Clear有含骨材，塗裝黏度：先以原液塗裝，視塗裝板面狀況作調整。 (RMK00437) . 2.8.Clear稀釋Thinner為No.2B，濾心125μ。 (RMK00437) . 2.9.PS. 2016/09月起紅豆杉切換Clear（原光澤25度1ED062改為光澤10度1E6172） (RMK00437) . 1.第1Pass (RMK00595) . 1.1.線速85mpm，只塗裝正面5μ，背面僅前處理不塗漆。 (RMK00595) . 1.2.正面底漆以R塗裝方式，不允許繩紋或塗佈不均..等塗裝缺陷。 (RMK00595) . 1.3.塗佈量請控制95~105%。 (RMK00595) . 1.4.第1Pass生產不用噴背標。 (RMK00595) . 1.5.★生產印刷第一PASS時，出口請收內捲★ (RMK00595) | 訂單:2507DFD057/003 TOL 無 <生產備註> 事項 |  | 訂單 2507DFD057/003 修改記錄如下: 20250721 15:24:12 (22030) 退火碼: >> S1, 用途碼: >> COA020, 背面標示: >> C811, 訂單背面顏色(五碼): >> BW73X, 背面漆膜厚: >> 15, 背面漆塗漆型式幾塗幾烤: >> 2, 鉻酸鹽: >> Z, 訂單厚度: >> 0.35, 訂單重: >> 20, 重量容許率(下限): >> 10, 重量容許率(上限): >> 10, 訂單寬度: >> 1000, 鍍製方式: >> BC, 鋼捲內徑: >> 508, 鋼捲下限重: >> 3, 鋼捲上限重: >> 5, 壓花條件碼: >> -, 表面花紋: >> R, 綠色識別碼: >> -, 印刷輥號: >> F14-C1300, 產品代碼: >> PPGL, 皮膜碼: >> -, 單位別: >> M, 油品種類: >> Z, 塗油量: >> Z, 包裝代碼: >> D2 , 保護膜碼: >> -, 客戶試片取樣數量: >> 0, 客戶試片取樣型式: >> -, 調質碼: >> S, 套筒碼: >> S , 規格: >> CGLCC-20, 製造標準: >> CNS, 表面處理劑種類: >> Z, 表面處理劑塗佈量: >> Z, 伸長率測試: >> N, 硬度測試碼: >> N, 抗拉強度測試: >> N, 降伏強度測試: >> N, 厚度變異: >> -1.6, 訂單正面顏色(五碼): >> NBW3T, 正面漆膜厚: >> NOM, 正面漆塗漆型式幾塗幾烤: >> 2, 修邊碼: >> Y, 重量碼: >> AW, 鋼捲捲向: >> I, 鍍層碼: >> AZ150, | H:厚度偏薄
PPGL | 2507DFD058/001 |  | 1. 部分大陸料含B元素超過CNS規範管制，故請原料CNS規範之訂單不要配大陸料 (OFP00684)-{.不符.} | 1. 訂單若有厚度變異，冷軋厚度公差比照烤漆計算公式 , 但最小為 1/2 公差做設定 (OFP00254)-{.不符.} 2. 高光新增備註（適用非直立式包裝）：請出口每顆鋼捲貼紅色 " 禁止疊放 " 貼紙，如果有套桶S最多2層 (OFP00366)-{.不符.} 3. "偏薄要求訂單" 鍍後厚度減 鍍後厚度下限需大於 0.02 MM,以免發生厚度不足狀況 (OFP00369)-{.不符.} 4. 部分大陸料含B元素超過CNS規範管制，故請原料CNS規範之訂單不要配大陸料 (OFP00684)-{.不符.} | 訂單:2507DFD058/001 CPL <生產備註> 事項如下 . 除HGI/ HGL 訂單邊緣不噴油. 其餘皆側緣噴油 (RMK00285) | 訂單:2507DFD058/001 CR1 無 <生產備註> 事項 | 訂單:2507DFD058/001 CR2 無 <生產備註> 事項 | 訂單:2507DFD058/001 CG1 無 <生產備註> 事項 | 訂單:2507DFD058/001 CG2 無 <生產備註> 事項 | 訂單:2507DFD058/001 CC1 <生產備註> 事項如下 . 【疊放】出口每顆鋼捲貼紅色 " 禁止疊放 " 貼紙，如果有套桶S最多2層 ( (RMK-E_CHIN) . 1.本單若塗裝背面漆一律改為REVERSE COATING 例外訂單如下敘述 (RMK00163) . 2.例外訂單為R字頭超低光澤與PVDF (＞25μ)，背面漆可改 NATURE COATING，但搭配底漆避免遮蓋性不佳 (RMK00163) . ★品檢注意！JIS&CNS 訂單必須每滿50噸一定要再做一次TEST (RMK00259) . 【品檢】 第一PASS(只塗底漆)仍需作外觀板面檢驗, 若發現缺陷以８８Ｂ處置作暫留 (RMK00345) . 【品檢】測試時依Base色差值管制, 超出管制值時,若TSD2 或 TDCC判定要生產, 請在測試及外觀報表簽名 (RMK00345) . 【品檢】 測試時最後成品要不要生產由 TSD2決定 (RMK00345) . 【品檢】正式生產後, 請保留第二分切試片，簽名當作此生產批對色板, 並請留意同批目視無明顯色差。 (RMK00345) . 【品檢】每一分切留30cm*全寬試片1片裁成A4一片 TO 業務 (RMK00345) . 2015年發生過訴賠。請出口使用鋼套桶前請檢查焊接處，以免捲取後產生折痕 (RMK00381) . 2.第2Pass (RMK00439) . 2.1.線速: 60mpm 印刷輥號: G04-C1300 (RMK00439) . 2.2.第2Pass生產，前處理不必塗裝。 (RMK00439) . 2.3.出口鋼捲請貼“禁止疊放”紅色標籤。收捲張力設定同rough matt。 (RMK00439) . 2.4.Base 2輥R塗裝，濾心50μ，稀釋Thinner為No.2B，粘度50±10”，PMT設定為232℃。 (RMK00439) . 2.5.Printer Head 1 大理石紋圖案 (NWT11S)。 (RMK00439) . 2.6.Printer Head 4 塗裝KP 1E6312 Clear，PMT設定為232℃。 (RMK00439) . 2.7.Clear不含骨材，濾心50μ，塗裝黏度先原液塗裝視塗裝板面狀況作調整，若繩紋明顯可嘗試將黏度降至100秒。 (RMK00439) . 2.8.Clear稀釋Thinner為No.2B。 (RMK00439) . 【抽氣量】白色系在CC1生產時,FINISH抽氣量請設定250,如生產中發生色差b值異常升高,請股長再加大抽氣量因應 (RMK00560) . 1.第1Pass (RMK00595) . 1.1.線速85mpm，只塗裝正面5μ，背面僅前處理不塗漆。 (RMK00595) . 1.2.正面底漆以R塗裝方式，不允許繩紋或塗佈不均..等塗裝缺陷。 (RMK00595) . 1.3.塗佈量請控制95~105%。 (RMK00595) . 1.4.第1Pass生產不用噴背標。 (RMK00595) . 1.5.★生產印刷第一PASS時，出口請收內捲★ (RMK00595) | 訂單:2507DFD058/001 CC2 <生產備註> 事項如下 . 【疊放】出口每顆鋼捲貼紅色 " 禁止疊放 " 貼紙，如果有套桶S最多2層 ( (RMK-E_CHIN) . 1.本單若塗裝背面漆一律改為REVERSE COATING 例外訂單如下敘述 (RMK00163) . 2.例外訂單為R字頭超低光澤與PVDF (＞25μ)，背面漆可改 NATURE COATING，但搭配底漆避免遮蓋性不佳 (RMK00163) . ★品檢注意！JIS&CNS 訂單必須每滿50噸一定要再做一次TEST (RMK00259) . 【品檢】 第一PASS(只塗底漆)仍需作外觀板面檢驗, 若發現缺陷以８８Ｂ處置作暫留 (RMK00345) . 【品檢】測試時依Base色差值管制, 超出管制值時,若TSD2 或 TDCC判定要生產, 請在測試及外觀報表簽名 (RMK00345) . 【品檢】 測試時最後成品要不要生產由 TSD2決定 (RMK00345) . 【品檢】正式生產後, 請保留第二分切試片，簽名當作此生產批對色板, 並請留意同批目視無明顯色差。 (RMK00345) . 【品檢】每一分切留30cm*全寬試片1片裁成A4一片 TO 業務 (RMK00345) . 2015年發生過訴賠。請出口使用鋼套桶前請檢查焊接處，以免捲取後產生折痕 (RMK00381) . 2.第2Pass (RMK00439) . 2.1.線速: 60mpm 印刷輥號: G04-C1300 (RMK00439) . 2.2.第2Pass生產，前處理不必塗裝。 (RMK00439) . 2.3.出口鋼捲請貼“禁止疊放”紅色標籤。收捲張力設定同rough matt。 (RMK00439) . 2.4.Base 2輥R塗裝，濾心50μ，稀釋Thinner為No.2B，粘度50±10”，PMT設定為232℃。 (RMK00439) . 2.5.Printer Head 1 大理石紋圖案 (NWT11S)。 (RMK00439) . 2.6.Printer Head 4 塗裝KP 1E6312 Clear，PMT設定為232℃。 (RMK00439) . 2.7.Clear不含骨材，濾心50μ，塗裝黏度先原液塗裝視塗裝板面狀況作調整，若繩紋明顯可嘗試將黏度降至100秒。 (RMK00439) . 2.8.Clear稀釋Thinner為No.2B。 (RMK00439) . 【抽氣量】白色系在CC1生產時,FINISH抽氣量請設定250,如生產中發生色差b值異常升高,請股長再加大抽氣量因應 (RMK00560) . 1.第1Pass (RMK00595) . 1.1.線速85mpm，只塗裝正面5μ，背面僅前處理不塗漆。 (RMK00595) . 1.2.正面底漆以R塗裝方式，不允許繩紋或塗佈不均..等塗裝缺陷。 (RMK00595) . 1.3.塗佈量請控制95~105%。 (RMK00595) . 1.4.第1Pass生產不用噴背標。 (RMK00595) . 1.5.★生產印刷第一PASS時，出口請收內捲★ (RMK00595) | 訂單:2507DFD058/001 RCL 無 <生產備註> 事項 | 訂單:2507DFD058/001 CCPK 無 <生產備註> 事項 | 訂單:2507DFD058/001 CGQC 無 <品檢備註> 事項 | 訂單:2507DFD058/001 CCQC <品檢備註> 事項如下 . 【疊放】出口每顆鋼捲貼紅色 " 禁止疊放 " 貼紙，如果有套桶S最多2層 ( (RMK-E_CHIN) . 1.本單若塗裝背面漆一律改為REVERSE COATING 例外訂單如下敘述 (RMK00163) . 2.例外訂單為R字頭超低光澤與PVDF (＞25μ)，背面漆可改 NATURE COATING，但搭配底漆避免遮蓋性不佳 (RMK00163) . ★品檢注意！JIS&CNS 訂單必須每滿50噸一定要再做一次TEST (RMK00259) . 【品檢】 第一PASS(只塗底漆)仍需作外觀板面檢驗, 若發現缺陷以８８Ｂ處置作暫留 (RMK00345) . 【品檢】測試時依Base色差值管制, 超出管制值時,若TSD2 或 TDCC判定要生產, 請在測試及外觀報表簽名 (RMK00345) . 【品檢】 測試時最後成品要不要生產由 TSD2決定 (RMK00345) . 【品檢】正式生產後, 請保留第二分切試片，簽名當作此生產批對色板, 並請留意同批目視無明顯色差。 (RMK00345) . 【品檢】每一分切留30cm*全寬試片1片裁成A4一片 TO 業務 (RMK00345) . 2.第2Pass (RMK00439) . 2.1.線速: 60mpm 印刷輥號: G04-C1300 (RMK00439) . 2.2.第2Pass生產，前處理不必塗裝。 (RMK00439) . 2.3.出口鋼捲請貼“禁止疊放”紅色標籤。收捲張力設定同rough matt。 (RMK00439) . 2.4.Base 2輥R塗裝，濾心50μ，稀釋Thinner為No.2B，粘度50±10”，PMT設定為232℃。 (RMK00439) . 2.5.Printer Head 1 大理石紋圖案 (NWT11S)。 (RMK00439) . 2.6.Printer Head 4 塗裝KP 1E6312 Clear，PMT設定為232℃。 (RMK00439) . 2.7.Clear不含骨材，濾心50μ，塗裝黏度先原液塗裝視塗裝板面狀況作調整，若繩紋明顯可嘗試將黏度降至100秒。 (RMK00439) . 2.8.Clear稀釋Thinner為No.2B。 (RMK00439) . 1.第1Pass (RMK00595) . 1.1.線速85mpm，只塗裝正面5μ，背面僅前處理不塗漆。 (RMK00595) . 1.2.正面底漆以R塗裝方式，不允許繩紋或塗佈不均..等塗裝缺陷。 (RMK00595) . 1.3.塗佈量請控制95~105%。 (RMK00595) . 1.4.第1Pass生產不用噴背標。 (RMK00595) . 1.5.★生產印刷第一PASS時，出口請收內捲★ (RMK00595) | 訂單:2507DFD058/001 TOL 無 <生產備註> 事項 | 【疊放】出口每顆鋼捲貼紅色 " 禁止疊放 " 貼紙，如果有套桶S最多2層 (^^/CC1/CC2/CCQC/ <<.E_CHIN 2025/07/22 13:13.>> | 訂單 2507DFD058/001 修改記錄如下: 20250721 15:27:11 (22030) 退火碼: >> S1, 用途碼: >> COA020, 背面標示: >> C811, 訂單背面顏色(五碼): >> BW74X, 背面漆膜厚: >> 15, 背面漆塗漆型式幾塗幾烤: >> 2, 鉻酸鹽: >> Z, 訂單厚度: >> 0.35, 訂單重: >> 150, 重量容許率(下限): >> 10, 重量容許率(上限): >> 10, 訂單寬度: >> 914, 鍍製方式: >> BC, 鋼捲內徑: >> 508, 鋼捲下限重: >> 3, 鋼捲上限重: >> 5, 壓花條件碼: >> -, 表面花紋: >> R, 綠色識別碼: >> -, 印刷輥號: >> G04-C1300, 產品代碼: >> PPGL, 皮膜碼: >> -, 單位別: >> M, 油品種類: >> Z, 塗油量: >> Z, 包裝代碼: >> D2 , 保護膜碼: >> -, 客戶試片取樣數量: >> 0, 客戶試片取樣型式: >> -, 調質碼: >> S, 套筒碼: >> S , 規格: >> CGLCC-20, 製造標準: >> CNS, 表面處理劑種類: >> Z, 表面處理劑塗佈量: >> Z, 伸長率測試: >> N, 硬度測試碼: >> N, 抗拉強度測試: >> N, 降伏強度測試: >> N, 厚度變異: >> -1.6, 訂單正面顏色(五碼): >> NWS1Z, 正面漆膜厚: >> NOM, 正面漆塗漆型式幾塗幾烤: >> 2, 修邊碼: >> Y, 重量碼: >> AW, 鋼捲捲向: >> I, 鍍層碼: >> AZ150, | H:厚度偏薄
PPGL | 2507DFD058/002 |  | 1. 部分大陸料含B元素超過CNS規範管制，故請原料CNS規範之訂單不要配大陸料 (OFP00684)-{.不符.} | 1. 訂單若有厚度變異，冷軋厚度公差比照烤漆計算公式 , 但最小為 1/2 公差做設定 (OFP00254)-{.不符.} 2. "偏薄要求訂單" 鍍後厚度減 鍍後厚度下限需大於 0.02 MM,以免發生厚度不足狀況 (OFP00369)-{.不符.} 3. 部分大陸料含B元素超過CNS規範管制，故請原料CNS規範之訂單不要配大陸料 (OFP00684)-{.不符.} | 訂單:2507DFD058/002 CPL <生產備註> 事項如下 . 除HGI/ HGL 訂單邊緣不噴油. 其餘皆側緣噴油 (RMK00285) | 訂單:2507DFD058/002 CR1 無 <生產備註> 事項 | 訂單:2507DFD058/002 CR2 無 <生產備註> 事項 | 訂單:2507DFD058/002 CG1 無 <生產備註> 事項 | 訂單:2507DFD058/002 CG2 無 <生產備註> 事項 | 訂單:2507DFD058/002 CC1 <生產備註> 事項如下 . 1.本單若塗裝背面漆一律改為REVERSE COATING 例外訂單如下敘述 (RMK00163) . 2.例外訂單為R字頭超低光澤與PVDF (＞25μ)，背面漆可改 NATURE COATING，但搭配底漆避免遮蓋性不佳 (RMK00163) . ★品檢注意！JIS&CNS 訂單必須每滿50噸一定要再做一次TEST (RMK00259) . 【品檢】 第一PASS(只塗底漆)仍需作外觀板面檢驗, 若發現缺陷以８８Ｂ處置作暫留 (RMK00345) . 【品檢】測試時依Base色差值管制, 超出管制值時,若TSD2 或 TDCC判定要生產, 請在測試及外觀報表簽名 (RMK00345) . 【品檢】 測試時最後成品要不要生產由 TSD2決定 (RMK00345) . 【品檢】正式生產後, 請保留第二分切試片，簽名當作此生產批對色板, 並請留意同批目視無明顯色差。 (RMK00345) . 【品檢】每一分切留30cm*全寬試片1片裁成A4一片 TO 業務 (RMK00345) . 2015年發生過訴賠。請出口使用鋼套桶前請檢查焊接處，以免捲取後產生折痕 (RMK00381) . 2.第2Pass (RMK00436) . 2.1.線速: 60mpm 印刷輥號: F24-C1300 (RMK00436) . 2.3.第2Pass生產，前處理不必塗裝。 (RMK00436) . 2.4.出口鋼捲請貼“禁止疊放”紅色標籤。收捲張力設定同rough matt。 (RMK00436) . 2.5.Base 2輥R塗裝，濾心50μ，稀釋Thinner為No.2B，粘度50±10”，PMT設定為232℃。 (RMK00436) . 2.6.Printer Head 2 印刷松木紋圖案 (NBT77S)。 (RMK00436) . 2.7.Printer Head 4 塗裝1E6172，PMT設定為232℃。 (RMK00436) . 2.8.1E6172 Clear有含骨材，塗裝黏度：先以原液塗裝視塗裝板面狀況作調整。 (RMK00436) . 2.9.Clear稀釋Thinner為No.2B，濾心125μ。 (RMK00436) . 1.第1Pass (RMK00595) . 1.1.線速85mpm，只塗裝正面5μ，背面僅前處理不塗漆。 (RMK00595) . 1.2.正面底漆以R塗裝方式，不允許繩紋或塗佈不均..等塗裝缺陷。 (RMK00595) . 1.3.塗佈量請控制95~105%。 (RMK00595) . 1.4.第1Pass生產不用噴背標。 (RMK00595) . 1.5.★生產印刷第一PASS時，出口請收內捲★ (RMK00595) | 訂單:2507DFD058/002 CC2 <生產備註> 事項如下 . 1.本單若塗裝背面漆一律改為REVERSE COATING 例外訂單如下敘述 (RMK00163) . 2.例外訂單為R字頭超低光澤與PVDF (＞25μ)，背面漆可改 NATURE COATING，但搭配底漆避免遮蓋性不佳 (RMK00163) . ★品檢注意！JIS&CNS 訂單必須每滿50噸一定要再做一次TEST (RMK00259) . 【品檢】 第一PASS(只塗底漆)仍需作外觀板面檢驗, 若發現缺陷以８８Ｂ處置作暫留 (RMK00345) . 【品檢】測試時依Base色差值管制, 超出管制值時,若TSD2 或 TDCC判定要生產, 請在測試及外觀報表簽名 (RMK00345) . 【品檢】 測試時最後成品要不要生產由 TSD2決定 (RMK00345) . 【品檢】正式生產後, 請保留第二分切試片，簽名當作此生產批對色板, 並請留意同批目視無明顯色差。 (RMK00345) . 【品檢】每一分切留30cm*全寬試片1片裁成A4一片 TO 業務 (RMK00345) . 2015年發生過訴賠。請出口使用鋼套桶前請檢查焊接處，以免捲取後產生折痕 (RMK00381) . 2.第2Pass (RMK00436) . 2.1.線速: 60mpm 印刷輥號: F24-C1300 (RMK00436) . 2.3.第2Pass生產，前處理不必塗裝。 (RMK00436) . 2.4.出口鋼捲請貼“禁止疊放”紅色標籤。收捲張力設定同rough matt。 (RMK00436) . 2.5.Base 2輥R塗裝，濾心50μ，稀釋Thinner為No.2B，粘度50±10”，PMT設定為232℃。 (RMK00436) . 2.6.Printer Head 2 印刷松木紋圖案 (NBT77S)。 (RMK00436) . 2.7.Printer Head 4 塗裝1E6172，PMT設定為232℃。 (RMK00436) . 2.8.1E6172 Clear有含骨材，塗裝黏度：先以原液塗裝視塗裝板面狀況作調整。 (RMK00436) . 2.9.Clear稀釋Thinner為No.2B，濾心125μ。 (RMK00436) . 1.第1Pass (RMK00595) . 1.1.線速85mpm，只塗裝正面5μ，背面僅前處理不塗漆。 (RMK00595) . 1.2.正面底漆以R塗裝方式，不允許繩紋或塗佈不均..等塗裝缺陷。 (RMK00595) . 1.3.塗佈量請控制95~105%。 (RMK00595) . 1.4.第1Pass生產不用噴背標。 (RMK00595) . 1.5.★生產印刷第一PASS時，出口請收內捲★ (RMK00595) | 訂單:2507DFD058/002 RCL 無 <生產備註> 事項 | 訂單:2507DFD058/002 CCPK 無 <生產備註> 事項 | 訂單:2507DFD058/002 CGQC 無 <品檢備註> 事項 | 訂單:2507DFD058/002 CCQC <品檢備註> 事項如下 . 1.本單若塗裝背面漆一律改為REVERSE COATING 例外訂單如下敘述 (RMK00163) . 2.例外訂單為R字頭超低光澤與PVDF (＞25μ)，背面漆可改 NATURE COATING，但搭配底漆避免遮蓋性不佳 (RMK00163) . ★品檢注意！JIS&CNS 訂單必須每滿50噸一定要再做一次TEST (RMK00259) . 【品檢】 第一PASS(只塗底漆)仍需作外觀板面檢驗, 若發現缺陷以８８Ｂ處置作暫留 (RMK00345) . 【品檢】測試時依Base色差值管制, 超出管制值時,若TSD2 或 TDCC判定要生產, 請在測試及外觀報表簽名 (RMK00345) . 【品檢】 測試時最後成品要不要生產由 TSD2決定 (RMK00345) . 【品檢】正式生產後, 請保留第二分切試片，簽名當作此生產批對色板, 並請留意同批目視無明顯色差。 (RMK00345) . 【品檢】每一分切留30cm*全寬試片1片裁成A4一片 TO 業務 (RMK00345) . 2.第2Pass (RMK00436) . 2.1.線速: 60mpm 印刷輥號: F24-C1300 (RMK00436) . 2.3.第2Pass生產，前處理不必塗裝。 (RMK00436) . 2.4.出口鋼捲請貼“禁止疊放”紅色標籤。收捲張力設定同rough matt。 (RMK00436) . 2.5.Base 2輥R塗裝，濾心50μ，稀釋Thinner為No.2B，粘度50±10”，PMT設定為232℃。 (RMK00436) . 2.6.Printer Head 2 印刷松木紋圖案 (NBT77S)。 (RMK00436) . 2.7.Printer Head 4 塗裝1E6172，PMT設定為232℃。 (RMK00436) . 2.8.1E6172 Clear有含骨材，塗裝黏度：先以原液塗裝視塗裝板面狀況作調整。 (RMK00436) . 2.9.Clear稀釋Thinner為No.2B，濾心125μ。 (RMK00436) . 1.第1Pass (RMK00595) . 1.1.線速85mpm，只塗裝正面5μ，背面僅前處理不塗漆。 (RMK00595) . 1.2.正面底漆以R塗裝方式，不允許繩紋或塗佈不均..等塗裝缺陷。 (RMK00595) . 1.3.塗佈量請控制95~105%。 (RMK00595) . 1.4.第1Pass生產不用噴背標。 (RMK00595) . 1.5.★生產印刷第一PASS時，出口請收內捲★ (RMK00595) | 訂單:2507DFD058/002 TOL 無 <生產備註> 事項 |  | 訂單 2507DFD058/002 修改記錄如下: 20250721 15:27:13 (22030) 退火碼: >> S1, 用途碼: >> COA020, 背面標示: >> C811, 訂單背面顏色(五碼): >> BW73X, 背面漆膜厚: >> 15, 背面漆塗漆型式幾塗幾烤: >> 2, 鉻酸鹽: >> Z, 訂單厚度: >> 0.35, 訂單重: >> 150, 重量容許率(下限): >> 10, 重量容許率(上限): >> 10, 訂單寬度: >> 914, 鍍製方式: >> BC, 鋼捲內徑: >> 508, 鋼捲下限重: >> 3, 鋼捲上限重: >> 5, 壓花條件碼: >> -, 表面花紋: >> R, 綠色識別碼: >> -, 印刷輥號: >> F24-C1300, 產品代碼: >> PPGL, 皮膜碼: >> -, 單位別: >> M, 油品種類: >> Z, 塗油量: >> Z, 包裝代碼: >> D2 , 保護膜碼: >> -, 客戶試片取樣數量: >> 0, 客戶試片取樣型式: >> -, 調質碼: >> S, 套筒碼: >> S , 規格: >> CGLCC-20, 製造標準: >> CNS, 表面處理劑種類: >> Z, 表面處理劑塗佈量: >> Z, 伸長率測試: >> N, 硬度測試碼: >> N, 抗拉強度測試: >> N, 降伏強度測試: >> N, 厚度變異: >> -1.6, 訂單正面顏色(五碼): >> NBW3Y, 正面漆膜厚: >> NOM, 正面漆塗漆型式幾塗幾烤: >> 2, 修邊碼: >> Y, 重量碼: >> AW, 鋼捲捲向: >> I, 鍍層碼: >> AZ150, | H:厚度偏薄
PPGL | 2507DFD059/001 | 1. 亞喬R字頭輕捲門管制背面漆：BW73R (OFP00105)-{.不符.} 2. 因鋼套桶因縫接處容易對鋼捲產生轉印，所以請確認客戶是否知悉轉印風險 (OFP00256)-{.不符.} 3. 單捲限重檢核 (原料重:15~20, 分切困難:15.60~17.50,19.50~20.00, 單捲限重:3.50~3.90)(OFP00031)-{.不符.} | 1. 烤漆產品"門板"類...指定使用CSC或DS用料，切勿用其它料源 (OFP00129)-{.不符.} | 1. 亞喬R字頭輕捲門管制背面漆：BW73R (OFP00105)-{.不符.} 2. 因鋼套桶因縫接處容易對鋼捲產生轉印，所以請確認客戶是否知悉轉印風險 (OFP00256)-{.不符.} 3. 備註：XXXXX 標準MASS=XXX 為生產與品管依據。排程MASS為請購用不用理會 (OFP00293)-{.不符.} | 訂單:2507DFD059/001 CPL <生產備註> 事項如下 . 指定使用CSC或中龍或者日本用料，切勿用其它料源。會訴賠... (RMK00241) . 除HGI/ HGL 訂單邊緣不噴油. 其餘皆側緣噴油 (RMK00285) | 訂單:2507DFD059/001 CR1 <生產備註> 事項如下 . 指定使用CSC或中龍或者日本用料，切勿用其它料源。會訴賠... (RMK00241) | 訂單:2507DFD059/001 CR2 <生產備註> 事項如下 . 指定使用CSC或中龍或者日本用料，切勿用其它料源。會訴賠... (RMK00241) | 訂單:2507DFD059/001 CG1 <生產備註> 事項如下 . 捲門用 注意鍍層控制STD 至 STD+30間 (RMK00102) . 因成形性需求故鍍層量有上限管制，排程變換前後一顆分切請U3暫留，待產線確認鍍層量後再行處置。 (RMK00102) . ★ SKP+T/L 的 EL％總和 CQ ＞0.8％,材質SAE1012＞0.6 ％ --->一定要達到不然會訴賠★ (RMK00241) . 指定使用CSC或中龍或者日本用料，切勿用其它料源。會訴賠... (RMK00241) . 因為SKP+T/L 的 EL％總和 CQ ＞0.8％,材質SAE1012＞0.6 ％以上時，烤漆品檢測試Fluting 會NG降級 (RMK00241) . 若SKP+T/L 的 EL％總和 CQ ＞0.8％,材質SAE1012＞0.6 ％ 未能符合，反應給下製程與TED工程師 (RMK00241) | 訂單:2507DFD059/001 CG2 <生產備註> 事項如下 . 捲門用 注意鍍層控制STD 至 STD+30間 (RMK00102) . 因成形性需求故鍍層量有上限管制，排程變換前後一顆分切請U3暫留，待產線確認鍍層量後再行處置。 (RMK00102) . ★ SKP+T/L 的 EL％總和 CQ ＞0.8％,材質SAE1012＞0.6 ％ --->一定要達到不然會訴賠★ (RMK00241) . 指定使用CSC或中龍或者日本用料，切勿用其它料源。會訴賠... (RMK00241) . 因為SKP+T/L 的 EL％總和 CQ ＞0.8％,材質SAE1012＞0.6 ％以上時，烤漆品檢測試Fluting 會NG降級 (RMK00241) . 若SKP+T/L 的 EL％總和 CQ ＞0.8％,材質SAE1012＞0.6 ％ 未能符合，反應給下製程與TED工程師 (RMK00241) | 訂單:2507DFD059/001 CC1 <生產備註> 事項如下 . 【背漆說明】客戶硬要這種背漆，所以是新色 (RMK-E_CHIN) . 【分切】郁潔曰：目標單捲限重"單捲限重3.5~3.9噸"。最後一顆可不依限重 (RMK-E_CHIN) . 超低光澤產品,色差計塗佈量依據5+20U為基準. (RMK00102) . 請出口人員貼上"請勿堆疊"紅色標簽. (RMK00102) . R字頭色碼因色差對膜厚極其敏感，MASS目標102%~115%之間 (RMK00102) . R字頭色碼塗佈量須在20U以上,不然會有白色點狀(繩紋),已被客戶訴賠. (RMK00102) . 捲起單位張力請加大至 5.5 (RMK00102) . 1.本單若塗裝背面漆一律改為REVERSE COATING 例外訂單如下敘述 (RMK00163) . 2.例外訂單為R字頭超低光澤與PVDF (＞25μ)，背面漆可改 NATURE COATING，但搭配底漆避免遮蓋性不佳 (RMK00163) . 一般CQ T/L EL％目標0.1％，視板面或狀況可做調整--->不然下製程會發生FLUTING會訴賠 (RMK00241) . ★本產品因訴賠過，一定得做 Fluting TEST，線上EL％有調整時需再確認★ (RMK00241) . 2015年發生過訴賠。請出口使用鋼套桶前請檢查焊接處，以免捲取後產生折痕 (RMK00381) . 【抽氣量】白色系在CC1生產時,FINISH抽氣量請設定250,如生產中發生色差b值異常升高,請股長再加大抽氣量因應 (RMK00560) | 訂單:2507DFD059/001 CC2 <生產備註> 事項如下 . 【背漆說明】客戶硬要這種背漆，所以是新色 (RMK-E_CHIN) . 【分切】郁潔曰：目標單捲限重"單捲限重3.5~3.9噸"。最後一顆可不依限重 (RMK-E_CHIN) . 超低光澤產品,色差計塗佈量依據5+20U為基準. (RMK00102) . 請出口人員貼上"請勿堆疊"紅色標簽. (RMK00102) . R字頭色碼因色差對膜厚極其敏感，MASS目標102%~115%之間 (RMK00102) . R字頭色碼塗佈量須在20U以上,不然會有白色點狀(繩紋),已被客戶訴賠. (RMK00102) . 1.本單若塗裝背面漆一律改為REVERSE COATING 例外訂單如下敘述 (RMK00163) . 2.例外訂單為R字頭超低光澤與PVDF (＞25μ)，背面漆可改 NATURE COATING，但搭配底漆避免遮蓋性不佳 (RMK00163) . 一般CQ T/L EL％目標0.1％，視板面或狀況可做調整--->不然下製程會發生FLUTING會訴賠 (RMK00241) . ★本產品因訴賠過，一定得做 Fluting TEST，線上EL％有調整時需再確認★ (RMK00241) . 2015年發生過訴賠。請出口使用鋼套桶前請檢查焊接處，以免捲取後產生折痕 (RMK00381) . 【抽氣量】白色系在CC1生產時,FINISH抽氣量請設定250,如生產中發生色差b值異常升高,請股長再加大抽氣量因應 (RMK00560) | 訂單:2507DFD059/001 RCL 無 <生產備註> 事項 | 訂單:2507DFD059/001 CCPK 無 <生產備註> 事項 | 訂單:2507DFD059/001 CGQC 無 <品檢備註> 事項 | 訂單:2507DFD059/001 CCQC <品檢備註> 事項如下 . 【背漆說明】客戶硬要這種背漆，所以是新色 (RMK-E_CHIN) . 【分切】郁潔曰：目標單捲限重"單捲限重3.5~3.9噸"。最後一顆可不依限重 (RMK-E_CHIN) . 1.本單若塗裝背面漆一律改為REVERSE COATING 例外訂單如下敘述 (RMK00163) . 2.例外訂單為R字頭超低光澤與PVDF (＞25μ)，背面漆可改 NATURE COATING，但搭配底漆避免遮蓋性不佳 (RMK00163) . ★本產品因訴賠過，一定得做 Fluting TEST，線上EL％有調整時需再確認★ (RMK00241) | 訂單:2507DFD059/001 TOL 無 <生產備註> 事項 | 【分切】郁潔曰：目標單捲限重"單捲限重3.5~3.9噸"。最後一顆可不依限重^^/CC1/CC2/CCQC/ <<.E_CHIN 2025/08/01 14:57.>> 【背漆說明】客戶硬要這種背漆，所以是新色^^/CC1/CC2/CCQC/ <<.E_CHIN 2025/07/30 11:33.>> | 訂單 2507DFD059/001 修改記錄如下: 20250722 08:23:37 (24025) 退火碼: >> S1, 用途碼: >> COA010, 背面標示: >> C008, 訂單背面顏色(五碼): >> BW85Y, 背面漆膜厚: >> 12.5, 背面漆塗漆型式幾塗幾烤: >> 2, 鉻酸鹽: >> Z, 訂單厚度: >> 0.426, 訂單重: >> 55, 重量容許率(下限): >> 10, 重量容許率(上限): >> 10, 訂單寬度: >> 914, 鍍製方式: >> BC, 鋼捲內徑: >> 508, 鋼捲下限重: >> 4, 鋼捲上限重: >> 5, 壓花條件碼: >> -, 表面花紋: >> R, 綠色識別碼: >> -, 印刷輥號: >> -, 產品代碼: >> PPGL, 皮膜碼: >> -, 單位別: >> M, 油品種類: >> Z, 塗油量: >> Z, 包裝代碼: >> D4 , 保護膜碼: >> -, 客戶試片取樣型式: >> -, 調質碼: >> S, 套筒碼: >> S , 規格: >> CGLC-20, 製造標準: >> SYSCO, 表面處理劑種類: >> Z, 表面處理劑塗佈量: >> Z, 伸長率測試: >> N, 硬度測試碼: >> N, 抗拉強度測試: >> N, 降伏強度測試: >> N, 厚度變異: >> 0, 訂單正面顏色(五碼): >> RWF29, 正面漆膜厚: >> 25, 正面漆塗漆型式幾塗幾烤: >> 2, 修邊碼: >> Y, 重量碼: >> AW, 鋼捲捲向: >> I, 鍍層碼: >> AZ150, 20250731 14:41:01 (24025) 鋼捲下限重: 4 >> 3.5, 鋼捲上限重: 5 >> 3.9, | *: | [訂單訊息通知] 2025/07/30 上午 11:20:15 *** (秦大維 >> 通知 >> Seren Lin) 訊息 : 1）.不論是訂單限重" 4～5"噸或備註中"3.5~3.9 噸"，現場生產都會有無法在限重內鋼卷產生。2）訂單限重" 4～5"噸但備註中"3.5~3.9 噸"請問現場應該怎麼依循。3）.限重改為 3～3.9 噸就可以切入。★★★本單依流程審過要退單再提出 [訂單訊息通知] 2025/07/30 下午 02:13:48 *** (許玲翎 >> 通知 >> Winnie Chang, XinYi Wu, Edwy Chin, YuLung Kung, Y.L. Liu, Julian Liu) 訊息 : 限重依3.5~3.9生產，最後一顆不依限重 [訂單訊息通知] 2025/07/30 下午 02:20:29 *** (秦大維 >> 通知 >> Seren Lin, Lynn Hsu) 訊息 : 訂單PP審完，必須退單才能改
PPGL | 2507DFD059/002 | 1. 因鋼套桶因縫接處容易對鋼捲產生轉印，所以請確認客戶是否知悉轉印風險 (OFP00256)-{.不符.} | 1. 烤漆產品"門板"類...指定使用CSC或DS用料，切勿用其它料源 (OFP00129)-{.不符.} | 1. 因鋼套桶因縫接處容易對鋼捲產生轉印，所以請確認客戶是否知悉轉印風險 (OFP00256)-{.不符.} 2. 備註：XXXXX 標準MASS=XXX 為生產與品管依據。排程MASS為請購用不用理會 (OFP00293)-{.不符.} | 訂單:2507DFD059/002 CPL <生產備註> 事項如下 . 指定使用CSC或中龍或者日本用料，切勿用其它料源。會訴賠... (RMK00241) . 除HGI/ HGL 訂單邊緣不噴油. 其餘皆側緣噴油 (RMK00285) | 訂單:2507DFD059/002 CR1 <生產備註> 事項如下 . 指定使用CSC或中龍或者日本用料，切勿用其它料源。會訴賠... (RMK00241) | 訂單:2507DFD059/002 CR2 <生產備註> 事項如下 . 指定使用CSC或中龍或者日本用料，切勿用其它料源。會訴賠... (RMK00241) | 訂單:2507DFD059/002 CG1 <生產備註> 事項如下 . 捲門用 注意鍍層控制STD 至 STD+30間 (RMK00102) . 因成形性需求故鍍層量有上限管制，排程變換前後一顆分切請U3暫留，待產線確認鍍層量後再行處置。 (RMK00102) . ★ SKP+T/L 的 EL％總和 CQ ＞0.8％,材質SAE1012＞0.6 ％ --->一定要達到不然會訴賠★ (RMK00241) . 指定使用CSC或中龍或者日本用料，切勿用其它料源。會訴賠... (RMK00241) . 因為SKP+T/L 的 EL％總和 CQ ＞0.8％,材質SAE1012＞0.6 ％以上時，烤漆品檢測試Fluting 會NG降級 (RMK00241) . 若SKP+T/L 的 EL％總和 CQ ＞0.8％,材質SAE1012＞0.6 ％ 未能符合，反應給下製程與TED工程師 (RMK00241) | 訂單:2507DFD059/002 CG2 <生產備註> 事項如下 . 捲門用 注意鍍層控制STD 至 STD+30間 (RMK00102) . 因成形性需求故鍍層量有上限管制，排程變換前後一顆分切請U3暫留，待產線確認鍍層量後再行處置。 (RMK00102) . ★ SKP+T/L 的 EL％總和 CQ ＞0.8％,材質SAE1012＞0.6 ％ --->一定要達到不然會訴賠★ (RMK00241) . 指定使用CSC或中龍或者日本用料，切勿用其它料源。會訴賠... (RMK00241) . 因為SKP+T/L 的 EL％總和 CQ ＞0.8％,材質SAE1012＞0.6 ％以上時，烤漆品檢測試Fluting 會NG降級 (RMK00241) . 若SKP+T/L 的 EL％總和 CQ ＞0.8％,材質SAE1012＞0.6 ％ 未能符合，反應給下製程與TED工程師 (RMK00241) | 訂單:2507DFD059/002 CC1 <生產備註> 事項如下 . 【MASS】BW73R 標準MASS=50+180=230 為生產與品管依據。排程MASS為請購用不用理會 (RMK-E_CHIN) . 【分切】郁潔曰：母鋼分切5顆，單捲限重4.3以內 (RMK-E_CHIN) . 超低光澤產品,色差計塗佈量依據5+20U為基準. (RMK00102) . 請出口人員貼上"請勿堆疊"紅色標簽. (RMK00102) . R字頭色碼因色差對膜厚極其敏感，MASS目標102%~115%之間 (RMK00102) . R字頭色碼塗佈量須在20U以上,不然會有白色點狀(繩紋),已被客戶訴賠. (RMK00102) . 捲起單位張力請加大至 5.5 (RMK00102) . 1.本單若塗裝背面漆一律改為REVERSE COATING 例外訂單如下敘述 (RMK00163) . 2.例外訂單為R字頭超低光澤與PVDF (＞25μ)，背面漆可改 NATURE COATING，但搭配底漆避免遮蓋性不佳 (RMK00163) . 1.輕捲門背面漆改善異音注意事項… (RMK00220) . 1.1.此一塗料與面漆一樣帶有顆粒，CC2經驗塗裝室注意使用濾網即可 (RMK00220) . 1.2.因為正背面漆都有顆粒，出口要特別觀察是否會變形適時調整張力 (RMK00220) . 一般CQ T/L EL％目標0.1％，視板面或狀況可做調整--->不然下製程會發生FLUTING會訴賠 (RMK00241) . ★本產品因訴賠過，一定得做 Fluting TEST，線上EL％有調整時需再確認★ (RMK00241) . 1.此為NEO塗料,色差計請用有"(20150105)"的標準樣檔名確認色差值,找不到檔案時請通知TED工程師，分機#321 (RMK00343) . 2.色差放行標準為ΔL、Δa、Δb≦±0.6,光澤放行標準放寬到7以下放行,目視色差不管制 (RMK00343) . 2015年發生過訴賠。請出口使用鋼套桶前請檢查焊接處，以免捲取後產生折痕 (RMK00381) . 【抽氣量】白色系在CC1生產時,FINISH抽氣量請設定250,如生產中發生色差b值異常升高,請股長再加大抽氣量因應 (RMK00560) | 訂單:2507DFD059/002 CC2 <生產備註> 事項如下 . 【MASS】BW73R 標準MASS=50+180=230 為生產與品管依據。排程MASS為請購用不用理會 (RMK-E_CHIN) . 【分切】郁潔曰：母鋼分切5顆，單捲限重4.3以內 (RMK-E_CHIN) . 超低光澤產品,色差計塗佈量依據5+20U為基準. (RMK00102) . 請出口人員貼上"請勿堆疊"紅色標簽. (RMK00102) . R字頭色碼因色差對膜厚極其敏感，MASS目標102%~115%之間 (RMK00102) . R字頭色碼塗佈量須在20U以上,不然會有白色點狀(繩紋),已被客戶訴賠. (RMK00102) . 1.本單若塗裝背面漆一律改為REVERSE COATING 例外訂單如下敘述 (RMK00163) . 2.例外訂單為R字頭超低光澤與PVDF (＞25μ)，背面漆可改 NATURE COATING，但搭配底漆避免遮蓋性不佳 (RMK00163) . 1.輕捲門背面漆改善異音注意事項… (RMK00220) . 1.1.此一塗料與面漆一樣帶有顆粒，CC2經驗塗裝室注意使用濾網即可 (RMK00220) . 1.2.因為正背面漆都有顆粒，出口要特別觀察是否會變形適時調整張力 (RMK00220) . 一般CQ T/L EL％目標0.1％，視板面或狀況可做調整--->不然下製程會發生FLUTING會訴賠 (RMK00241) . ★本產品因訴賠過，一定得做 Fluting TEST，線上EL％有調整時需再確認★ (RMK00241) . 1.此為NEO塗料,色差計請用有"(20150105)"的標準樣檔名確認色差值,找不到檔案時請通知TED工程師，分機#321 (RMK00343) . 2.色差放行標準為ΔL、Δa、Δb≦±0.6,光澤放行標準放寬到7以下放行,目視色差不管制 (RMK00343) . 2015年發生過訴賠。請出口使用鋼套桶前請檢查焊接處，以免捲取後產生折痕 (RMK00381) . 【抽氣量】白色系在CC1生產時,FINISH抽氣量請設定250,如生產中發生色差b值異常升高,請股長再加大抽氣量因應 (RMK00560) | 訂單:2507DFD059/002 RCL 無 <生產備註> 事項 | 訂單:2507DFD059/002 CCPK 無 <生產備註> 事項 | 訂單:2507DFD059/002 CGQC 無 <品檢備註> 事項 | 訂單:2507DFD059/002 CCQC <品檢備註> 事項如下 . 【MASS】BW73R 標準MASS=50+180=230 為生產與品管依據。排程MASS為請購用不用理會 (RMK-E_CHIN) . 1.本單若塗裝背面漆一律改為REVERSE COATING 例外訂單如下敘述 (RMK00163) . 2.例外訂單為R字頭超低光澤與PVDF (＞25μ)，背面漆可改 NATURE COATING，但搭配底漆避免遮蓋性不佳 (RMK00163) . ★本產品因訴賠過，一定得做 Fluting TEST，線上EL％有調整時需再確認★ (RMK00241) . 1.此為NEO塗料,色差計請用有"(20150105)"的標準樣檔名確認色差值,找不到檔案時請通知TED工程師，分機#321 (RMK00343) . 2.色差放行標準為ΔL、Δa、Δb≦±0.6,光澤放行標準放寬到7以下放行,目視色差不管制 (RMK00343) | 訂單:2507DFD059/002 TOL 無 <生產備註> 事項 | 【分切】郁潔曰：母鋼分切5顆，單捲限重4.3以內^^/CC1/CC2/ <<.E_CHIN 2025/08/01 15:15.>> 【MASS】BW73R 標準MASS=50+180=230 為生產與品管依據。排程MASS為請購用不用理會^^/CC1/CC2/CCQC/^^ <<.E_CHIN 2025/08/01 15:16.>> | 訂單 2507DFD059/002 修改記錄如下: 20250728 16:25:57 (24025) 退火碼: >> S1, 用途碼: >> COA010, 背面標示: >> C008, 訂單背面顏色(五碼): >> BW73R, 背面漆膜厚: >> 12.5, 背面漆塗漆型式幾塗幾烤: >> 2, 鉻酸鹽: >> Z, 訂單厚度: >> 0.426, 訂單重: >> 20, 重量容許率(下限): >> 10, 重量容許率(上限): >> 10, 訂單寬度: >> 914, 鍍製方式: >> BC, 鋼捲內徑: >> 508, 鋼捲下限重: >> 3, 鋼捲上限重: >> 4.3, 壓花條件碼: >> -, 表面花紋: >> R, 綠色識別碼: >> -, 印刷輥號: >> -, 產品代碼: >> PPGL, 皮膜碼: >> -, 單位別: >> M, 油品種類: >> Z, 塗油量: >> Z, 包裝代碼: >> D4 , 保護膜碼: >> -, 客戶試片取樣數量: >> 0, 客戶試片取樣型式: >> -, 調質碼: >> S, 套筒碼: >> S , 規格: >> CGLC-20, 製造標準: >> SYSCO, 表面處理劑種類: >> Z, 表面處理劑塗佈量: >> Z, 伸長率測試: >> N, 硬度測試碼: >> N, 抗拉強度測試: >> N, 降伏強度測試: >> N, 厚度變異: >> 0, 訂單正面顏色(五碼): >> RWB38, 正面漆膜厚: >> 25, 正面漆塗漆型式幾塗幾烤: >> 2, 修邊碼: >> Y, 重量碼: >> AW, 鋼捲捲向: >> I, 鍍層碼: >> AZ150, | *:
PPGL | 2507DFD059/003 | 1. 因鋼套桶因縫接處容易對鋼捲產生轉印，所以請確認客戶是否知悉轉印風險 (OFP00256)-{.不符.} | 1. 烤漆產品"門板"類...指定使用CSC或DS用料，切勿用其它料源 (OFP00129)-{.不符.} | 1. 因鋼套桶因縫接處容易對鋼捲產生轉印，所以請確認客戶是否知悉轉印風險 (OFP00256)-{.不符.} 2. 備註：XXXXX 標準MASS=XXX 為生產與品管依據。排程MASS為請購用不用理會 (OFP00293)-{.不符.} | 訂單:2507DFD059/003 CPL <生產備註> 事項如下 . 指定使用CSC或中龍或者日本用料，切勿用其它料源。會訴賠... (RMK00241) . 除HGI/ HGL 訂單邊緣不噴油. 其餘皆側緣噴油 (RMK00285) | 訂單:2507DFD059/003 CR1 <生產備註> 事項如下 . 指定使用CSC或中龍或者日本用料，切勿用其它料源。會訴賠... (RMK00241) | 訂單:2507DFD059/003 CR2 <生產備註> 事項如下 . 指定使用CSC或中龍或者日本用料，切勿用其它料源。會訴賠... (RMK00241) | 訂單:2507DFD059/003 CG1 <生產備註> 事項如下 . 捲門用 注意鍍層控制STD 至 STD+30間 (RMK00102) . 因成形性需求故鍍層量有上限管制，排程變換前後一顆分切請U3暫留，待產線確認鍍層量後再行處置。 (RMK00102) . ★ SKP+T/L 的 EL％總和 CQ ＞0.8％,材質SAE1012＞0.6 ％ --->一定要達到不然會訴賠★ (RMK00241) . 指定使用CSC或中龍或者日本用料，切勿用其它料源。會訴賠... (RMK00241) . 因為SKP+T/L 的 EL％總和 CQ ＞0.8％,材質SAE1012＞0.6 ％以上時，烤漆品檢測試Fluting 會NG降級 (RMK00241) . 若SKP+T/L 的 EL％總和 CQ ＞0.8％,材質SAE1012＞0.6 ％ 未能符合，反應給下製程與TED工程師 (RMK00241) | 訂單:2507DFD059/003 CG2 <生產備註> 事項如下 . 捲門用 注意鍍層控制STD 至 STD+30間 (RMK00102) . 因成形性需求故鍍層量有上限管制，排程變換前後一顆分切請U3暫留，待產線確認鍍層量後再行處置。 (RMK00102) . ★ SKP+T/L 的 EL％總和 CQ ＞0.8％,材質SAE1012＞0.6 ％ --->一定要達到不然會訴賠★ (RMK00241) . 指定使用CSC或中龍或者日本用料，切勿用其它料源。會訴賠... (RMK00241) . 因為SKP+T/L 的 EL％總和 CQ ＞0.8％,材質SAE1012＞0.6 ％以上時，烤漆品檢測試Fluting 會NG降級 (RMK00241) . 若SKP+T/L 的 EL％總和 CQ ＞0.8％,材質SAE1012＞0.6 ％ 未能符合，反應給下製程與TED工程師 (RMK00241) | 訂單:2507DFD059/003 CC1 <生產備註> 事項如下 . 【MASS】BW73R 標準MASS=50+180=230 為生產與品管依據。排程MASS為請購用不用理會 (RMK-E_CHIN) . 【分切】郁潔曰：母鋼分切5顆，單捲限重4.3以內 (RMK-E_CHIN) . 超低光澤產品,色差計塗佈量依據5+20U為基準. (RMK00102) . 請出口人員貼上"請勿堆疊"紅色標簽. (RMK00102) . R字頭色碼因色差對膜厚極其敏感，MASS目標102%~115%之間 (RMK00102) . R字頭色碼塗佈量須在20U以上,不然會有白色點狀(繩紋),已被客戶訴賠. (RMK00102) . 捲起單位張力請加大至 5.5 (RMK00102) . 1.本單若塗裝背面漆一律改為REVERSE COATING 例外訂單如下敘述 (RMK00163) . 2.例外訂單為R字頭超低光澤與PVDF (＞25μ)，背面漆可改 NATURE COATING，但搭配底漆避免遮蓋性不佳 (RMK00163) . 1.輕捲門背面漆改善異音注意事項… (RMK00220) . 1.1.此一塗料與面漆一樣帶有顆粒，CC2經驗塗裝室注意使用濾網即可 (RMK00220) . 1.2.因為正背面漆都有顆粒，出口要特別觀察是否會變形適時調整張力 (RMK00220) . 一般CQ T/L EL％目標0.1％，視板面或狀況可做調整--->不然下製程會發生FLUTING會訴賠 (RMK00241) . ★本產品因訴賠過，一定得做 Fluting TEST，線上EL％有調整時需再確認★ (RMK00241) . 1.此為NEO塗料,色差計請用有"(20150105)"的標準樣檔名確認色差值,找不到檔案時請通知TED工程師，分機#321 (RMK00343) . 2.色差放行標準為ΔL、Δa、Δb≦±0.6,光澤放行標準放寬到7以下放行,目視色差不管制 (RMK00343) . 2015年發生過訴賠。請出口使用鋼套桶前請檢查焊接處，以免捲取後產生折痕 (RMK00381) . 【抽氣量】白色系在CC1生產時,FINISH抽氣量請設定250,如生產中發生色差b值異常升高,請股長再加大抽氣量因應 (RMK00560) | 訂單:2507DFD059/003 CC2 <生產備註> 事項如下 . 【MASS】BW73R 標準MASS=50+180=230 為生產與品管依據。排程MASS為請購用不用理會 (RMK-E_CHIN) . 【分切】郁潔曰：母鋼分切5顆，單捲限重4.3以內 (RMK-E_CHIN) . 超低光澤產品,色差計塗佈量依據5+20U為基準. (RMK00102) . 請出口人員貼上"請勿堆疊"紅色標簽. (RMK00102) . R字頭色碼因色差對膜厚極其敏感，MASS目標102%~115%之間 (RMK00102) . R字頭色碼塗佈量須在20U以上,不然會有白色點狀(繩紋),已被客戶訴賠. (RMK00102) . 1.本單若塗裝背面漆一律改為REVERSE COATING 例外訂單如下敘述 (RMK00163) . 2.例外訂單為R字頭超低光澤與PVDF (＞25μ)，背面漆可改 NATURE COATING，但搭配底漆避免遮蓋性不佳 (RMK00163) . 1.輕捲門背面漆改善異音注意事項… (RMK00220) . 1.1.此一塗料與面漆一樣帶有顆粒，CC2經驗塗裝室注意使用濾網即可 (RMK00220) . 1.2.因為正背面漆都有顆粒，出口要特別觀察是否會變形適時調整張力 (RMK00220) . 一般CQ T/L EL％目標0.1％，視板面或狀況可做調整--->不然下製程會發生FLUTING會訴賠 (RMK00241) . ★本產品因訴賠過，一定得做 Fluting TEST，線上EL％有調整時需再確認★ (RMK00241) . 1.此為NEO塗料,色差計請用有"(20150105)"的標準樣檔名確認色差值,找不到檔案時請通知TED工程師，分機#321 (RMK00343) . 2.色差放行標準為ΔL、Δa、Δb≦±0.6,光澤放行標準放寬到7以下放行,目視色差不管制 (RMK00343) . 2015年發生過訴賠。請出口使用鋼套桶前請檢查焊接處，以免捲取後產生折痕 (RMK00381) . 【抽氣量】白色系在CC1生產時,FINISH抽氣量請設定250,如生產中發生色差b值異常升高,請股長再加大抽氣量因應 (RMK00560) | 訂單:2507DFD059/003 RCL 無 <生產備註> 事項 | 訂單:2507DFD059/003 CCPK 無 <生產備註> 事項 | 訂單:2507DFD059/003 CGQC 無 <品檢備註> 事項 | 訂單:2507DFD059/003 CCQC <品檢備註> 事項如下 . 【MASS】BW73R 標準MASS=50+180=230 為生產與品管依據。排程MASS為請購用不用理會 (RMK-E_CHIN) . 1.本單若塗裝背面漆一律改為REVERSE COATING 例外訂單如下敘述 (RMK00163) . 2.例外訂單為R字頭超低光澤與PVDF (＞25μ)，背面漆可改 NATURE COATING，但搭配底漆避免遮蓋性不佳 (RMK00163) . ★本產品因訴賠過，一定得做 Fluting TEST，線上EL％有調整時需再確認★ (RMK00241) . 1.此為NEO塗料,色差計請用有"(20150105)"的標準樣檔名確認色差值,找不到檔案時請通知TED工程師，分機#321 (RMK00343) . 2.色差放行標準為ΔL、Δa、Δb≦±0.6,光澤放行標準放寬到7以下放行,目視色差不管制 (RMK00343) | 訂單:2507DFD059/003 TOL 無 <生產備註> 事項 | 【分切】郁潔曰：母鋼分切5顆，單捲限重4.3以內^^/CC1/CC2/^^ <<.E_CHIN 2025/08/01 15:40.>> 【MASS】BW73R 標準MASS=50+180=230 為生產與品管依據。排程MASS為請購用不用理會^^/CC1/CC2/CCQC/^^ <<.E_CHIN 2025/08/01 15:40.>> | 訂單 2507DFD059/003 修改記錄如下: 20250728 16:26:11 (24025) 退火碼: >> S1, 用途碼: >> COA010, 背面標示: >> C008, 訂單背面顏色(五碼): >> BW73R, 背面漆膜厚: >> 12.5, 背面漆塗漆型式幾塗幾烤: >> 2, 鉻酸鹽: >> Z, 訂單厚度: >> 0.426, 訂單重: >> 22, 重量容許率(下限): >> 10, 重量容許率(上限): >> 10, 訂單寬度: >> 1224, 鍍製方式: >> BC, 鋼捲內徑: >> 508, 鋼捲下限重: >> 3, 鋼捲上限重: >> 4.3, 壓花條件碼: >> -, 表面花紋: >> R, 綠色識別碼: >> -, 印刷輥號: >> -, 產品代碼: >> PPGL, 皮膜碼: >> -, 單位別: >> M, 油品種類: >> Z, 塗油量: >> Z, 包裝代碼: >> D4 , 保護膜碼: >> -, 客戶試片取樣數量: >> 0, 客戶試片取樣型式: >> -, 調質碼: >> S, 套筒碼: >> S , 規格: >> CGLC-20, 製造標準: >> SYSCO, 表面處理劑種類: >> Z, 表面處理劑塗佈量: >> Z, 伸長率測試: >> N, 硬度測試碼: >> N, 抗拉強度測試: >> N, 降伏強度測試: >> N, 厚度變異: >> 0, 訂單正面顏色(五碼): >> RWB38, 正面漆膜厚: >> 25, 正面漆塗漆型式幾塗幾烤: >> 2, 修邊碼: >> Y, 重量碼: >> AW, 鋼捲捲向: >> I, 鍍層碼: >> AZ150, | *:
PPGL | 2507DFD067/001 | 1. ●依旭台背面（正面漆塗料）發泡黏著性不佳（CC250503），要確認背面是否要發泡● (OFP00739)-{.不符.} | 1. 製造標準為MS、ASTM或銷新加坡之訂單，若無技術指定優先用料，請優先使用國內料，勿使用ANFEN (OFP00406)-{.不符.} | 1. 1PU304 20U以上只能投產於CC2 (OFP00078)-{.不符.} 2. CQ CR厚度超過0.7MM後要注意CR1與CR2修邊寬度要確認 (OFP00157)-{.不符.} 3. 訂單若有厚度變異，冷軋厚度公差比照烤漆計算公式 , 但最小為 1/2 公差做設定 (OFP00254)-{.不符.} 4. "偏薄要求訂單" 鍍後厚度減 鍍後厚度下限需大於 0.02 MM,以免發生厚度不足狀況 (OFP00369)-{.不符.} 5. 製造標準為MS、ASTM或銷新加坡之訂單，若無技術指定優先用料，請優先使用國內料，勿使用ANFEN (OFP00406)-{.不符.} 6. 【提醒 審單人員】CR≧0.6 要於烤漆備註調降 PMT等相關。★KP抗塵PVDF不受此限 (OFP00509)-{.不符.} 7. ●依旭台背面（正面漆塗料）發泡黏著性不佳（CC250503），要確認背面是否要發泡● (OFP00739)-{.不符.} | 訂單:2507DFD067/001 CPL <生產備註> 事項如下 . 本單為烤漆背面大於等於25μ塗裝，軋延後不允許毛邊，請CPL注意修邊狀況 (RMK00124) . 【邊緣品質】此為烤漆背面25μ訂單，請加強檢視鋼捲：邊緣殘剪、側緣鋅渣或毛邊，因為會導致烤漆背面漆轉印正面 (RMK00126) . 除HGI/ HGL 訂單邊緣不噴油. 其餘皆側緣噴油 (RMK00285) | 訂單:2507DFD067/001 CR1 <生產備註> 事項如下 . 【邊緣品質】此為烤漆背面25μ訂單，請加強檢視鋼捲：邊緣殘剪、側緣鋅渣或毛邊，因為會導致烤漆背面漆轉印正面 (RMK00126) | 訂單:2507DFD067/001 CR2 <生產備註> 事項如下 . 【邊緣品質】此為烤漆背面25μ訂單，請加強檢視鋼捲：邊緣殘剪、側緣鋅渣或毛邊，因為會導致烤漆背面漆轉印正面 (RMK00126) | 訂單:2507DFD067/001 CG1 <生產備註> 事項如下 . 平板類,鍍鋅生產時SKIN PASS & T/L 請依據鍍鋅標準規定生產 (RMK00100) . 鍍鋅表面不可有鋅痕、壓痕、凹陷、及刮傷 、應變痕等。 (RMK00100) . 出口鋼捲盤捲後目視不允許有鼓起. (RMK00100) . 【邊緣品質】此為烤漆背面25μ訂單，請加強檢視鋼捲：邊緣殘剪、側緣鋅渣或毛邊，因為會導致烤漆背面漆轉印正面 (RMK00126) . 本單於烤漆正背面都塗裝正面漆，因此鍍鋅請管制背面表面品質比照正面 (RMK00363) | 訂單:2507DFD067/001 CG2 <生產備註> 事項如下 . 平板類,鍍鋅生產時SKIN PASS & T/L 請依據鍍鋅標準規定生產 (RMK00100) . 鍍鋅表面不可有鋅痕、壓痕、凹陷、及刮傷 、應變痕等。 (RMK00100) . 出口鋼捲盤捲後目視不允許有鼓起. (RMK00100) . 【邊緣品質】此為烤漆背面25μ訂單，請加強檢視鋼捲：邊緣殘剪、側緣鋅渣或毛邊，因為會導致烤漆背面漆轉印正面 (RMK00126) . 本單於烤漆正背面都塗裝正面漆，因此鍍鋅請管制背面表面品質比照正面 (RMK00363) | 訂單:2507DFD067/001 CC1 <生產備註> 事項如下 . 【PMT】1.1.因為CR厚 0.832 mm，TOP 標準PMT以243℃去計算 (RMK-E_CHIN) . 冷軋厚度 > 0.8mm 內圈須插入二張瓦楞紙,防止端板印痕.客戶為益大時不可加瓦楞紙 (RMK00059) . 【邊緣品質】此為烤漆背面25μ訂單，請加強檢視鋼捲：邊緣殘剪、側緣鋅渣或毛邊，因為會導致烤漆背面漆轉印正面 (RMK00126) . 1.本單若塗裝背面漆一律改為REVERSE COATING 例外訂單如下敘述 (RMK00163) . 2.例外訂單為R字頭超低光澤與PVDF (＞25μ)，背面漆可改 NATURE COATING，但搭配底漆避免遮蓋性不佳 (RMK00163) . 【PMT】本單面漆為"PVDF"，經會議決議需量測板溫並記錄之。每一張排程需量測一次否則追究責任 (RMK00503) . 【線速度】注意！凡塗1PU304者 LS不得超過 30mpm (RMK00522) . 【PMT】1.2.CC2計算完後面漆每個ZONE 爐溫各降8℃為最終爐溫 (RMK00568) . 【PMT】1.3.CC2因爐溫各降8℃為最終爐溫，請股長於TEST時 確實量測板溫 (RMK00568) . 【PMT】1.4.若發現PMT不足，請上調ZONE溫度並回饋工程師 (RMK00568) . 【PMT】1.5.品檢注意！因標準PMT有下修請注意MEK測試 (RMK00568) . 【PMT】1.6.厚板少生產，請領班量測板溫並記錄之 (RMK00568) | 訂單:2507DFD067/001 CC2 <生產備註> 事項如下 . 【PMT】1.1.因為CR厚 0.832 mm，TOP 標準PMT以243℃去計算 (RMK-E_CHIN) . 冷軋厚度 > 0.8mm 內圈須插入二張瓦楞紙,防止端板印痕.客戶為益大時不可加瓦楞紙 (RMK00059) . 【邊緣品質】此為烤漆背面25μ訂單，請加強檢視鋼捲：邊緣殘剪、側緣鋅渣或毛邊，因為會導致烤漆背面漆轉印正面 (RMK00126) . 1.本單若塗裝背面漆一律改為REVERSE COATING 例外訂單如下敘述 (RMK00163) . 2.例外訂單為R字頭超低光澤與PVDF (＞25μ)，背面漆可改 NATURE COATING，但搭配底漆避免遮蓋性不佳 (RMK00163) . 【PMT】本單面漆為"PVDF"，經會議決議需量測板溫並記錄之。每一張排程需量測一次否則追究責任 (RMK00503) . 【線速度】注意！凡塗1PU304者 LS不得超過 30mpm (RMK00522) . 【PMT】1.2.CC2計算完後面漆每個ZONE 爐溫各降8℃為最終爐溫 (RMK00568) . 【PMT】1.3.CC2因爐溫各降8℃為最終爐溫，請股長於TEST時 確實量測板溫 (RMK00568) . 【PMT】1.4.若發現PMT不足，請上調ZONE溫度並回饋工程師 (RMK00568) . 【PMT】1.5.品檢注意！因標準PMT有下修請注意MEK測試 (RMK00568) . 【PMT】1.6.厚板少生產，請領班量測板溫並記錄之 (RMK00568) | 訂單:2507DFD067/001 RCL <生產備註> 事項如下 . 冷軋厚度 > 0.8mm 內圈須插入二張瓦楞紙,防止端板印痕.客戶為益大時不可加瓦楞紙 (RMK00059) | 訂單:2507DFD067/001 CCPK 無 <生產備註> 事項 | 訂單:2507DFD067/001 CGQC <品檢備註> 事項如下 . 【邊緣品質】此為烤漆背面25μ訂單，請加強檢視鋼捲：邊緣殘剪、側緣鋅渣或毛邊，因為會導致烤漆背面漆轉印正面 (RMK00126) . 本單於烤漆正背面都塗裝正面漆，因此鍍鋅請管制背面表面品質比照正面 (RMK00363) | 訂單:2507DFD067/001 CCQC <品檢備註> 事項如下 . 【PMT】1.1.因為CR厚 0.832 mm，TOP 標準PMT以243℃去計算 (RMK-E_CHIN) . 冷軋厚度 > 0.8mm 內圈須插入二張瓦楞紙,防止端板印痕.客戶為益大時不可加瓦楞紙 (RMK00059) . 【邊緣品質】此為烤漆背面25μ訂單，請加強檢視鋼捲：邊緣殘剪、側緣鋅渣或毛邊，因為會導致烤漆背面漆轉印正面 (RMK00126) . 1.本單若塗裝背面漆一律改為REVERSE COATING 例外訂單如下敘述 (RMK00163) . 2.例外訂單為R字頭超低光澤與PVDF (＞25μ)，背面漆可改 NATURE COATING，但搭配底漆避免遮蓋性不佳 (RMK00163) . 【PMT】本單面漆為"PVDF"，經會議決議需量測板溫並記錄之。每一張排程需量測一次否則追究責任 (RMK00503) . 【線速度】注意！凡塗1PU304者 LS不得超過 30mpm (RMK00522) . 【PMT】1.2.CC2計算完後面漆每個ZONE 爐溫各降8℃為最終爐溫 (RMK00568) . 【PMT】1.3.CC2因爐溫各降8℃為最終爐溫，請股長於TEST時 確實量測板溫 (RMK00568) . 【PMT】1.4.若發現PMT不足，請上調ZONE溫度並回饋工程師 (RMK00568) . 【PMT】1.5.品檢注意！因標準PMT有下修請注意MEK測試 (RMK00568) . 【PMT】1.6.厚板少生產，請領班量測板溫並記錄之 (RMK00568) | 訂單:2507DFD067/001 TOL 無 <生產備註> 事項 | 【PMT】1.1.因為CR厚 0.832 mm，TOP 標準PMT以243℃去計算^^/CC1/CC2/CCQC/^^ <<.E_CHIN 2025/07/24 13:36.>> | 訂單 2507DFD067/001 修改記錄如下: 20250723 17:24:35 (93025) 退火碼: >> S1, 用途碼: >> CIA008, 背面標示: >> C058, 訂單背面顏色(五碼): >> FW726, 背面漆膜厚: >> 25, 背面漆塗漆型式幾塗幾烤: >> 2, 鉻酸鹽: >> Z, 訂單厚度: >> 0.9, 訂單重: >> 60, 重量容許率(下限): >> 10, 重量容許率(上限): >> 10, 訂單寬度: >> 914, 鍍製方式: >> AC, 鋼捲內徑: >> 508, 鋼捲下限重: >> 3, 鋼捲上限重: >> 5, 壓花條件碼: >> -, 表面花紋: >> R, 綠色識別碼: >> -, 印刷輥號: >> -, 產品代碼: >> PPGL, 皮膜碼: >> -, 單位別: >> M, 油品種類: >> Z, 塗油量: >> Z, 包裝代碼: >> D2 , 保護膜碼: >> -, 客戶試片取樣型式: >> -, 調質碼: >> S, 套筒碼: >> P , 規格: >> A792MCSB, 製造標準: >> ASTM, 表面處理劑種類: >> Z, 表面處理劑塗佈量: >> Z, 伸長率測試: >> N, 硬度測試碼: >> N, 抗拉強度測試: >> N, 降伏強度測試: >> N, 厚度變異: >> -2.9, 訂單正面顏色(五碼): >> FY42Z, 正面漆膜厚: >> 45, 正面漆塗漆型式幾塗幾烤: >> 2, 修邊碼: >> Y, 重量碼: >> AW, 鋼捲捲向: >> I, 鍍層碼: >> AZM180, | H:厚度偏薄
PPGL | 2507DFD068/001 | 1. 提醒：CNS 第三類保固 PPGL AZ150（含）以上，PPGI Z27 （含）以上 TOP ≧25U , BK 兩層塗裝 (OFP00448)-{.不符.} 2. 再三提醒確認！CNS &JIS 塗裝 PVDF 需要"3類"耐候等級。並注意鍍層或膜厚是否符合.... (OFP00568)-{.不符.} 3. 再三提醒確認！CNS&JIS塗裝 PVDF 需要"3類"耐候等級。並注意鍍層或膜厚是否符合.... (OFP00569)-{.不符.} 4. 容易發生鼓起訂單, 請詢問客戶是否可允許 STAGGER捲取 (OFP00606)-{.不符.} 5. ●依旭台背面（正面漆塗料）發泡黏著性不佳（CC250503），要確認背面是否要發泡● (OFP00739)-{.不符.} 6. 單捲限重檢核 (原料重:11~16, 分切困難:14.00~15.00, 單捲限重:3.50~4.50)(OFP00031)-{.不符.} | 1. 部分大陸料含B元素超過CNS規範管制，故請原料CNS規範之訂單不要配大陸料 (OFP00684)-{.不符.} | 1. 1PU304 20U以上只能投產於CC2 (OFP00078)-{.不符.} 2. 1PU304 只能投產於CC2 (OFP00079)-{.不符.} 3. CQ CR厚度超過0.7MM後要注意CR1與CR2修邊寬度要確認 (OFP00157)-{.不符.} 4. 提醒：CNS 第三類保固 PPGL AZ150（含）以上，PPGI Z27 （含）以上 TOP ≧25U , BK 兩層塗裝 (OFP00448)-{.不符.} 5. 【提醒 審單人員】CR≧0.6 要於烤漆備註調降 PMT等相關。★KP抗塵PVDF不受此限 (OFP00509)-{.不符.} 6. 再三提醒確認！CNS &JIS 塗裝 PVDF 需要"3類"耐候等級。並注意鍍層或膜厚是否符合.... (OFP00568)-{.不符.} 7. 再三提醒確認！CNS&JIS塗裝 PVDF 需要"3類"耐候等級。並注意鍍層或膜厚是否符合.... (OFP00569)-{.不符.} 8. 容易發生鼓起訂單, 請詢問客戶是否可允許 STAGGER捲取 (OFP00606)-{.不符.} 9. 部分大陸料含B元素超過CNS規範管制，故請原料CNS規範之訂單不要配大陸料 (OFP00684)-{.不符.} 10. ●依旭台背面（正面漆塗料）發泡黏著性不佳（CC250503），要確認背面是否要發泡● (OFP00739)-{.不符.} | 訂單:2507DFD068/001 CPL <生產備註> 事項如下 . 本單為烤漆背面大於等於25μ塗裝，軋延後不允許毛邊，請CPL注意修邊狀況 (RMK00124) . 【邊緣品質】此為烤漆背面25μ訂單，請加強檢視鋼捲：邊緣殘剪、側緣鋅渣或毛邊，因為會導致烤漆背面漆轉印正面 (RMK00126) . 除HGI/ HGL 訂單邊緣不噴油. 其餘皆側緣噴油 (RMK00285) | 訂單:2507DFD068/001 CR1 <生產備註> 事項如下 . 【邊緣品質】此為烤漆背面25μ訂單，請加強檢視鋼捲：邊緣殘剪、側緣鋅渣或毛邊，因為會導致烤漆背面漆轉印正面 (RMK00126) | 訂單:2507DFD068/001 CR2 <生產備註> 事項如下 . 【邊緣品質】此為烤漆背面25μ訂單，請加強檢視鋼捲：邊緣殘剪、側緣鋅渣或毛邊，因為會導致烤漆背面漆轉印正面 (RMK00126) | 訂單:2507DFD068/001 CG1 <生產備註> 事項如下 . 【邊緣品質】此為烤漆背面25μ訂單，請加強檢視鋼捲：邊緣殘剪、側緣鋅渣或毛邊，因為會導致烤漆背面漆轉印正面 (RMK00126) . 本單於烤漆正背面都塗裝正面漆，因此鍍鋅請管制背面表面品質比照正面 (RMK00363) . 因成形性需求故鍍層量有上限管制，排程變換前後一顆分切請U3暫留，待產線確認鍍層量後再行處置。 (RMK00532) | 訂單:2507DFD068/001 CG2 <生產備註> 事項如下 . 【邊緣品質】此為烤漆背面25μ訂單，請加強檢視鋼捲：邊緣殘剪、側緣鋅渣或毛邊，因為會導致烤漆背面漆轉印正面 (RMK00126) . 本單於烤漆正背面都塗裝正面漆，因此鍍鋅請管制背面表面品質比照正面 (RMK00363) . 【鍍層】於AZ200~AZ250 產品，單面鍍層管制上限150 g/m2 (RMK00532) . 因成形性需求故鍍層量有上限管制，排程變換前後一顆分切請U3暫留，待產線確認鍍層量後再行處置。 (RMK00532) | 訂單:2507DFD068/001 CC1 <生產備註> 事項如下 . 【PMT】1.1.因為CR厚 0.808 mm，TOP 標準PMT以243℃去計算 (RMK-E_CHIN) . 【修補漆】修補漆*1 (RMK-E_CHIN) . 【分切】請依米數分切，780米一切，餘一小顆可不依限重（780米約 3.959噸） (RMK-E_CHIN) . 冷軋厚度 > 0.8mm 內圈須插入二張瓦楞紙,防止端板印痕.客戶為益大時不可加瓦楞紙 (RMK00059) . 【邊緣品質】此為烤漆背面25μ訂單，請加強檢視鋼捲：邊緣殘剪、側緣鋅渣或毛邊，因為會導致烤漆背面漆轉印正面 (RMK00126) . 1.本單若塗裝背面漆一律改為REVERSE COATING 例外訂單如下敘述 (RMK00163) . 2.例外訂單為R字頭超低光澤與PVDF (＞25μ)，背面漆可改 NATURE COATING，但搭配底漆避免遮蓋性不佳 (RMK00163) . ★品檢注意！JIS&CNS 訂單必須每滿50噸一定要再做一次TEST (RMK00259) . 【PMT】本單面漆為"PVDF"，經會議決議需量測板溫並記錄之。每一張排程需量測一次否則追究責任 (RMK00503) . 【速限】2019/08/30 晨會決議 高鍍層（≧AZ200）生產限速≦50 mpm (RMK00508) . 【線速度】注意！凡塗1PU304者 LS不得超過 30mpm (RMK00522) . 【PMT】1.2.CC2計算完後面漆每個ZONE 爐溫各降8℃為最終爐溫 (RMK00568) . 【PMT】1.3.CC2因爐溫各降8℃為最終爐溫，請股長於TEST時 確實量測板溫 (RMK00568) . 【PMT】1.4.若發現PMT不足，請上調ZONE溫度並回饋工程師 (RMK00568) . 【PMT】1.5.品檢注意！因標準PMT有下修請注意MEK測試 (RMK00568) . 【PMT】1.6.厚板少生產，請領班量測板溫並記錄之 (RMK00568) | 訂單:2507DFD068/001 CC2 <生產備註> 事項如下 . 【PMT】1.1.因為CR厚 0.808 mm，TOP 標準PMT以243℃去計算 (RMK-E_CHIN) . 【修補漆】修補漆*1 (RMK-E_CHIN) . 【分切】請依米數分切，780米一切，餘一小顆可不依限重（780米約 3.959噸） (RMK-E_CHIN) . 冷軋厚度 > 0.8mm 內圈須插入二張瓦楞紙,防止端板印痕.客戶為益大時不可加瓦楞紙 (RMK00059) . 【邊緣品質】此為烤漆背面25μ訂單，請加強檢視鋼捲：邊緣殘剪、側緣鋅渣或毛邊，因為會導致烤漆背面漆轉印正面 (RMK00126) . 1.本單若塗裝背面漆一律改為REVERSE COATING 例外訂單如下敘述 (RMK00163) . 2.例外訂單為R字頭超低光澤與PVDF (＞25μ)，背面漆可改 NATURE COATING，但搭配底漆避免遮蓋性不佳 (RMK00163) . ★品檢注意！JIS&CNS 訂單必須每滿50噸一定要再做一次TEST (RMK00259) . 【PMT】本單面漆為"PVDF"，經會議決議需量測板溫並記錄之。每一張排程需量測一次否則追究責任 (RMK00503) . 【速限】2019/08/30 晨會決議 高鍍層（≧AZ200）生產限速≦50 mpm (RMK00508) . 【線速度】注意！凡塗1PU304者 LS不得超過 30mpm (RMK00522) . 【PMT】1.2.CC2計算完後面漆每個ZONE 爐溫各降8℃為最終爐溫 (RMK00568) . 【PMT】1.3.CC2因爐溫各降8℃為最終爐溫，請股長於TEST時 確實量測板溫 (RMK00568) . 【PMT】1.4.若發現PMT不足，請上調ZONE溫度並回饋工程師 (RMK00568) . 【PMT】1.5.品檢注意！因標準PMT有下修請注意MEK測試 (RMK00568) . 【PMT】1.6.厚板少生產，請領班量測板溫並記錄之 (RMK00568) | 訂單:2507DFD068/001 RCL <生產備註> 事項如下 . 冷軋厚度 > 0.8mm 內圈須插入二張瓦楞紙,防止端板印痕.客戶為益大時不可加瓦楞紙 (RMK00059) | 訂單:2507DFD068/001 CCPK 無 <生產備註> 事項 | 訂單:2507DFD068/001 CGQC <品檢備註> 事項如下 . 【邊緣品質】此為烤漆背面25μ訂單，請加強檢視鋼捲：邊緣殘剪、側緣鋅渣或毛邊，因為會導致烤漆背面漆轉印正面 (RMK00126) . 本單於烤漆正背面都塗裝正面漆，因此鍍鋅請管制背面表面品質比照正面 (RMK00363) . 【鍍層】於AZ200~AZ250 產品，單面鍍層管制上限150 g/m2 (RMK00532) | 訂單:2507DFD068/001 CCQC <品檢備註> 事項如下 . 【PMT】1.1.因為CR厚 0.808 mm，TOP 標準PMT以243℃去計算 (RMK-E_CHIN) . 【修補漆】修補漆*1 (RMK-E_CHIN) . 冷軋厚度 > 0.8mm 內圈須插入二張瓦楞紙,防止端板印痕.客戶為益大時不可加瓦楞紙 (RMK00059) . 【邊緣品質】此為烤漆背面25μ訂單，請加強檢視鋼捲：邊緣殘剪、側緣鋅渣或毛邊，因為會導致烤漆背面漆轉印正面 (RMK00126) . 1.本單若塗裝背面漆一律改為REVERSE COATING 例外訂單如下敘述 (RMK00163) . 2.例外訂單為R字頭超低光澤與PVDF (＞25μ)，背面漆可改 NATURE COATING，但搭配底漆避免遮蓋性不佳 (RMK00163) . ★品檢注意！JIS&CNS 訂單必須每滿50噸一定要再做一次TEST (RMK00259) . 【PMT】本單面漆為"PVDF"，經會議決議需量測板溫並記錄之。每一張排程需量測一次否則追究責任 (RMK00503) . 【速限】2019/08/30 晨會決議 高鍍層（≧AZ200）生產限速≦50 mpm (RMK00508) . 【線速度】注意！凡塗1PU304者 LS不得超過 30mpm (RMK00522) . 【PMT】1.2.CC2計算完後面漆每個ZONE 爐溫各降8℃為最終爐溫 (RMK00568) . 【PMT】1.3.CC2因爐溫各降8℃為最終爐溫，請股長於TEST時 確實量測板溫 (RMK00568) . 【PMT】1.4.若發現PMT不足，請上調ZONE溫度並回饋工程師 (RMK00568) . 【PMT】1.5.品檢注意！因標準PMT有下修請注意MEK測試 (RMK00568) . 【PMT】1.6.厚板少生產，請領班量測板溫並記錄之 (RMK00568) | 訂單:2507DFD068/001 TOL 無 <生產備註> 事項 | 【分切】請依米數分切，780米一切，餘一小顆可不依限重（780米約 3.959噸）^^/CC1/CC2/ <<.E_CHIN 2025/08/07 14:20.>> 【修補漆】修補漆*1^^/CC1/CC2/CCQC/ <<.E_CHIN 2025/08/07 14:23.>> 【PMT】1.1.因為CR厚 0.808 mm，TOP 標準PMT以243℃去計算^^/CC1/CC2/CCQC/^^ <<.E_CHIN 2025/08/07 14:25.>> | 訂單 2507DFD068/001 修改記錄如下: 20250806 10:20:19 (22030) 退火碼: >> S1, 用途碼: >> COA001, 背面標示: >> C101, 訂單背面顏色(五碼): >> FW760, 背面漆膜厚: >> 45, 背面漆塗漆型式幾塗幾烤: >> 2, 鉻酸鹽: >> Z, 訂單厚度: >> 0.8, 訂單重: >> 25, 重量容許率(下限): >> 10, 重量容許率(上限): >> 10, 訂單寬度: >> 762, 鍍製方式: >> BC, 鋼捲內徑: >> 508, 鋼捲下限重: >> 3.5, 鋼捲上限重: >> 4.5, 壓花條件碼: >> -, 表面花紋: >> R, 綠色識別碼: >> -, 印刷輥號: >> -, 產品代碼: >> PPGL, 皮膜碼: >> -, 單位別: >> M, 油品種類: >> Z, 塗油量: >> Z, 包裝代碼: >> D2 , 保護膜碼: >> -, 客戶試片取樣型式: >> -, 調質碼: >> S, 套筒碼: >> R , 規格: >> CGLCC-33, 製造標準: >> CNS, 表面處理劑種類: >> Z, 表面處理劑塗佈量: >> Z, 伸長率測試: >> N, 硬度測試碼: >> N, 抗拉強度測試: >> N, 降伏強度測試: >> N, 厚度變異: >> 0, 訂單正面顏色(五碼): >> FY38Z, 正面漆膜厚: >> 45, 正面漆塗漆型式幾塗幾烤: >> 2, 修邊碼: >> Y, 重量碼: >> AW, 鋼捲捲向: >> I, 鍍層碼: >> AZ200, | *:
PPGL | 2507DFD068/002 | 1. 提醒：CNS 第三類保固 PPGL AZ150（含）以上，PPGI Z27 （含）以上 TOP ≧25U , BK 兩層塗裝 (OFP00448)-{.不符.} 2. 再三提醒確認！CNS &JIS 塗裝 PVDF 需要"3類"耐候等級。並注意鍍層或膜厚是否符合.... (OFP00568)-{.不符.} 3. 容易發生鼓起訂單, 請詢問客戶是否可允許 STAGGER捲取 (OFP00606)-{.不符.} 4. 單捲限重檢核 (原料重:15~20, 分切困難:18.00~20.00, 單捲限重:4.00~4.50)(OFP00031)-{.不符.} | 1. 部分大陸料含B元素超過CNS規範管制，故請原料CNS規範之訂單不要配大陸料 (OFP00684)-{.不符.} | 1. 1PU304 20U以上只能投產於CC2 (OFP00078)-{.不符.} 2. 訂單若有厚度變異，冷軋厚度公差比照烤漆計算公式 , 但最小為 1/2 公差做設定 (OFP00254)-{.不符.} 3. "偏薄要求訂單" 鍍後厚度減 鍍後厚度下限需大於 0.02 MM,以免發生厚度不足狀況 (OFP00369)-{.不符.} 4. 提醒：CNS 第三類保固 PPGL AZ150（含）以上，PPGI Z27 （含）以上 TOP ≧25U , BK 兩層塗裝 (OFP00448)-{.不符.} 5. 再三提醒確認！CNS &JIS 塗裝 PVDF 需要"3類"耐候等級。並注意鍍層或膜厚是否符合.... (OFP00568)-{.不符.} 6. 容易發生鼓起訂單, 請詢問客戶是否可允許 STAGGER捲取 (OFP00606)-{.不符.} 7. 部分大陸料含B元素超過CNS規範管制，故請原料CNS規範之訂單不要配大陸料 (OFP00684)-{.不符.} | 訂單:2507DFD068/002 CPL <生產備註> 事項如下 . 除HGI/ HGL 訂單邊緣不噴油. 其餘皆側緣噴油 (RMK00285) | 訂單:2507DFD068/002 CR1 無 <生產備註> 事項 | 訂單:2507DFD068/002 CR2 無 <生產備註> 事項 | 訂單:2507DFD068/002 CG1 <生產備註> 事項如下 . 平板類,鍍鋅生產時SKIN PASS & T/L 請依據鍍鋅標準規定生產 (RMK00100) . 鍍鋅表面不可有鋅痕、壓痕、凹陷、及刮傷 、應變痕等。 (RMK00100) . 出口鋼捲盤捲後目視不允許有鼓起. (RMK00100) . 因成形性需求故鍍層量有上限管制，排程變換前後一顆分切請U3暫留，待產線確認鍍層量後再行處置。 (RMK00532) | 訂單:2507DFD068/002 CG2 <生產備註> 事項如下 . 平板類,鍍鋅生產時SKIN PASS & T/L 請依據鍍鋅標準規定生產 (RMK00100) . 鍍鋅表面不可有鋅痕、壓痕、凹陷、及刮傷 、應變痕等。 (RMK00100) . 出口鋼捲盤捲後目視不允許有鼓起. (RMK00100) . 【鍍層】於AZ200~AZ250 產品，單面鍍層管制上限150 g/m2 (RMK00532) . 因成形性需求故鍍層量有上限管制，排程變換前後一顆分切請U3暫留，待產線確認鍍層量後再行處置。 (RMK00532) | 訂單:2507DFD068/002 CC1 <生產備註> 事項如下 . 【分切】限重4~4.5噸，最後一顆可不依限重。 (RMK-E_CHIN) . 1.本單若塗裝背面漆一律改為REVERSE COATING 例外訂單如下敘述 (RMK00163) . 2.例外訂單為R字頭超低光澤與PVDF (＞25μ)，背面漆可改 NATURE COATING，但搭配底漆避免遮蓋性不佳 (RMK00163) . ★品檢注意！JIS&CNS 訂單必須每滿50噸一定要再做一次TEST (RMK00259) . 1.有客戶要下CNS第3類,以下備註麻煩CCP與TSD遵循,謝謝! (RMK00394) . 1.1.面漆塗佈量務必>=90%（如果背面用面漆也一樣） (RMK00394) . 1.2.務必留30cm*全寬試片1片,供實驗室委託確認SST與QUV性能。並於試片上註明"SST 2000HRS、QUV 1500HRS" (RMK00394) . 【PMT】本單面漆為"PVDF"，經會議決議需量測板溫並記錄之。每一張排程需量測一次否則追究責任 (RMK00503) . 【速限】2019/08/30 晨會決議 高鍍層（≧AZ200）生產限速≦50 mpm (RMK00508) . 【線速度】注意！凡塗1PU304者 LS不得超過 30mpm (RMK00522) | 訂單:2507DFD068/002 CC2 <生產備註> 事項如下 . 【分切】限重4~4.5噸，最後一顆可不依限重。 (RMK-E_CHIN) . 1.本單若塗裝背面漆一律改為REVERSE COATING 例外訂單如下敘述 (RMK00163) . 2.例外訂單為R字頭超低光澤與PVDF (＞25μ)，背面漆可改 NATURE COATING，但搭配底漆避免遮蓋性不佳 (RMK00163) . ★品檢注意！JIS&CNS 訂單必須每滿50噸一定要再做一次TEST (RMK00259) . 1.有客戶要下CNS第3類,以下備註麻煩CCP與TSD遵循,謝謝! (RMK00394) . 1.1.面漆塗佈量務必>=90%（如果背面用面漆也一樣） (RMK00394) . 1.2.務必留30cm*全寬試片1片,供實驗室委託確認SST與QUV性能。並於試片上註明"SST 2000HRS、QUV 1500HRS" (RMK00394) . 【PMT】本單面漆為"PVDF"，經會議決議需量測板溫並記錄之。每一張排程需量測一次否則追究責任 (RMK00503) . 【速限】2019/08/30 晨會決議 高鍍層（≧AZ200）生產限速≦50 mpm (RMK00508) . 【線速度】注意！凡塗1PU304者 LS不得超過 30mpm (RMK00522) | 訂單:2507DFD068/002 RCL 無 <生產備註> 事項 | 訂單:2507DFD068/002 CCPK 無 <生產備註> 事項 | 訂單:2507DFD068/002 CGQC <品檢備註> 事項如下 . 【鍍層】於AZ200~AZ250 產品，單面鍍層管制上限150 g/m2 (RMK00532) | 訂單:2507DFD068/002 CCQC <品檢備註> 事項如下 . 1.本單若塗裝背面漆一律改為REVERSE COATING 例外訂單如下敘述 (RMK00163) . 2.例外訂單為R字頭超低光澤與PVDF (＞25μ)，背面漆可改 NATURE COATING，但搭配底漆避免遮蓋性不佳 (RMK00163) . ★品檢注意！JIS&CNS 訂單必須每滿50噸一定要再做一次TEST (RMK00259) . 1.有客戶要下CNS第3類,以下備註麻煩CCP與TSD遵循,謝謝! (RMK00394) . 1.1.面漆塗佈量務必>=90%（如果背面用面漆也一樣） (RMK00394) . 1.2.務必留30cm*全寬試片1片,供實驗室委託確認SST與QUV性能。並於試片上註明"SST 2000HRS、QUV 1500HRS" (RMK00394) . 【PMT】本單面漆為"PVDF"，經會議決議需量測板溫並記錄之。每一張排程需量測一次否則追究責任 (RMK00503) . 【速限】2019/08/30 晨會決議 高鍍層（≧AZ200）生產限速≦50 mpm (RMK00508) . 【線速度】注意！凡塗1PU304者 LS不得超過 30mpm (RMK00522) | 訂單:2507DFD068/002 TOL 無 <生產備註> 事項 | 【分切】限重4~4.5噸，最後一顆可不依限重。^^/CC1/CC2/ <<.E_CHIN 2025/08/07 14:32.>> | 訂單 2507DFD068/002 修改記錄如下: 20250806 10:20:21 (22030) 退火碼: >> S1, 用途碼: >> CIA008, 背面標示: >> C101, 訂單背面顏色(五碼): >> BW73Y, 背面漆膜厚: >> 12.5, 背面漆塗漆型式幾塗幾烤: >> 2, 鉻酸鹽: >> Z, 訂單厚度: >> 0.6, 訂單重: >> 13, 重量容許率(下限): >> 10, 重量容許率(上限): >> 10, 訂單寬度: >> 914, 鍍製方式: >> BC, 鋼捲內徑: >> 508, 鋼捲下限重: >> 4, 鋼捲上限重: >> 4.5, 壓花條件碼: >> -, 表面花紋: >> R, GL鋅花要求下限: >> -, GL鋅花要求上限: >> -, 綠色識別碼: >> -, 印刷輥號: >> -, 產品代碼: >> PPGL, 皮膜碼: >> -, 單位別: >> M, 油品種類: >> Z, 塗油量: >> Z, 包裝代碼: >> D2 , 保護膜碼: >> -, 客戶試片取樣型式: >> -, 調質碼: >> S, 套筒碼: >> R , 規格: >> CGLCC-30, 製造標準: >> CNS, 表面處理劑種類: >> Z, 表面處理劑塗佈量: >> Z, 伸長率測試: >> N, 硬度測試碼: >> N, 抗拉強度測試: >> N, 降伏強度測試: >> N, 厚度變異: >> -4, 訂單正面顏色(五碼): >> FY38Z, 正面漆膜厚: >> 45, 正面漆塗漆型式幾塗幾烤: >> 2, 修邊碼: >> Y, 重量碼: >> AW, 鋼捲捲向: >> I, 鍍層碼: >> AZ200, | H:厚度偏薄
PPGL | 2507DFD068/003 | 1. 提醒：CNS 第三類保固 PPGL AZ150（含）以上，PPGI Z27 （含）以上 TOP ≧25U , BK 兩層塗裝 (OFP00448)-{.不符.} 2. 再三提醒確認！CNS &JIS 塗裝 PVDF 需要"3類"耐候等級。並注意鍍層或膜厚是否符合.... (OFP00568)-{.不符.} 3. 容易發生鼓起訂單, 請詢問客戶是否可允許 STAGGER捲取 (OFP00606)-{.不符.} | 1. 部分大陸料含B元素超過CNS規範管制，故請原料CNS規範之訂單不要配大陸料 (OFP00684)-{.不符.} | 1. 1PU304 20U以上只能投產於CC2 (OFP00078)-{.不符.} 2. 提醒：CNS 第三類保固 PPGL AZ150（含）以上，PPGI Z27 （含）以上 TOP ≧25U , BK 兩層塗裝 (OFP00448)-{.不符.} 3. 【提醒 審單人員】CR≧0.6 要於烤漆備註調降 PMT等相關。★KP抗塵PVDF不受此限 (OFP00509)-{.不符.} 4. 再三提醒確認！CNS &JIS 塗裝 PVDF 需要"3類"耐候等級。並注意鍍層或膜厚是否符合.... (OFP00568)-{.不符.} 5. 容易發生鼓起訂單, 請詢問客戶是否可允許 STAGGER捲取 (OFP00606)-{.不符.} 6. 部分大陸料含B元素超過CNS規範管制，故請原料CNS規範之訂單不要配大陸料 (OFP00684)-{.不符.} | 訂單:2507DFD068/003 CPL <生產備註> 事項如下 . 除HGI/ HGL 訂單邊緣不噴油. 其餘皆側緣噴油 (RMK00285) | 訂單:2507DFD068/003 CR1 無 <生產備註> 事項 | 訂單:2507DFD068/003 CR2 無 <生產備註> 事項 | 訂單:2507DFD068/003 CG1 <生產備註> 事項如下 . 平板類,鍍鋅生產時SKIN PASS & T/L 請依據鍍鋅標準規定生產 (RMK00100) . 鍍鋅表面不可有鋅痕、壓痕、凹陷、及刮傷 、應變痕等。 (RMK00100) . 出口鋼捲盤捲後目視不允許有鼓起. (RMK00100) . 因成形性需求故鍍層量有上限管制，排程變換前後一顆分切請U3暫留，待產線確認鍍層量後再行處置。 (RMK00532) | 訂單:2507DFD068/003 CG2 <生產備註> 事項如下 . 平板類,鍍鋅生產時SKIN PASS & T/L 請依據鍍鋅標準規定生產 (RMK00100) . 鍍鋅表面不可有鋅痕、壓痕、凹陷、及刮傷 、應變痕等。 (RMK00100) . 出口鋼捲盤捲後目視不允許有鼓起. (RMK00100) . 【鍍層】於AZ200~AZ250 產品，單面鍍層管制上限150 g/m2 (RMK00532) . 因成形性需求故鍍層量有上限管制，排程變換前後一顆分切請U3暫留，待產線確認鍍層量後再行處置。 (RMK00532) | 訂單:2507DFD068/003 CC1 <生產備註> 事項如下 . 【PMT】1.1.因為CR厚 0.606 mm，TOP 標準PMT以247℃去計算 (RMK-E_CHIN) . 修補漆*1 (RMK-E_CHIN) . 【水痕】因YCP 近似深黑色水痕可能嚴重，因此指定CC1生產注意W/Q 使用純水與水量控制 (RMK-E_CHIN) . 1.本單若塗裝背面漆一律改為REVERSE COATING 例外訂單如下敘述 (RMK00163) . 2.例外訂單為R字頭超低光澤與PVDF (＞25μ)，背面漆可改 NATURE COATING，但搭配底漆避免遮蓋性不佳 (RMK00163) . ★品檢注意！JIS&CNS 訂單必須每滿50噸一定要再做一次TEST (RMK00259) . 1.有客戶要下CNS第3類,以下備註麻煩CCP與TSD遵循,謝謝! (RMK00394) . 1.1.面漆塗佈量務必>=90%（如果背面用面漆也一樣） (RMK00394) . 1.2.務必留30cm*全寬試片1片,供實驗室委託確認SST與QUV性能。並於試片上註明"SST 2000HRS、QUV 1500HRS" (RMK00394) . 【PMT】本單面漆為"PVDF"，經會議決議需量測板溫並記錄之。每一張排程需量測一次否則追究責任 (RMK00503) . 【速限】2019/08/30 晨會決議 高鍍層（≧AZ200）生產限速≦50 mpm (RMK00508) . 【線速度】注意！凡塗1PU304者 LS不得超過 30mpm (RMK00522) . 【PMT】1.2.CC2計算完後面漆每個ZONE 爐溫各降8℃為最終爐溫 (RMK00568) . 【PMT】1.3.CC2因爐溫各降8℃為最終爐溫，請股長於TEST時 確實量測板溫 (RMK00568) . 【PMT】1.4.若發現PMT不足，請上調ZONE溫度並回饋工程師 (RMK00568) . 【PMT】1.5.品檢注意！因標準PMT有下修請注意MEK測試 (RMK00568) . 【PMT】1.6.厚板少生產，請領班量測板溫並記錄之 (RMK00568) | 訂單:2507DFD068/003 CC2 <生產備註> 事項如下 . 【PMT】1.1.因為CR厚 0.606 mm，TOP 標準PMT以247℃去計算 (RMK-E_CHIN) . 修補漆*1 (RMK-E_CHIN) . 【水痕】因YCP 近似深黑色水痕可能嚴重，因此指定CC1生產注意W/Q 使用純水與水量控制 (RMK-E_CHIN) . 1.本單若塗裝背面漆一律改為REVERSE COATING 例外訂單如下敘述 (RMK00163) . 2.例外訂單為R字頭超低光澤與PVDF (＞25μ)，背面漆可改 NATURE COATING，但搭配底漆避免遮蓋性不佳 (RMK00163) . ★品檢注意！JIS&CNS 訂單必須每滿50噸一定要再做一次TEST (RMK00259) . 1.有客戶要下CNS第3類,以下備註麻煩CCP與TSD遵循,謝謝! (RMK00394) . 1.1.面漆塗佈量務必>=90%（如果背面用面漆也一樣） (RMK00394) . 1.2.務必留30cm*全寬試片1片,供實驗室委託確認SST與QUV性能。並於試片上註明"SST 2000HRS、QUV 1500HRS" (RMK00394) . 【PMT】本單面漆為"PVDF"，經會議決議需量測板溫並記錄之。每一張排程需量測一次否則追究責任 (RMK00503) . 【速限】2019/08/30 晨會決議 高鍍層（≧AZ200）生產限速≦50 mpm (RMK00508) . 【線速度】注意！凡塗1PU304者 LS不得超過 30mpm (RMK00522) . 【PMT】1.2.CC2計算完後面漆每個ZONE 爐溫各降8℃為最終爐溫 (RMK00568) . 【PMT】1.3.CC2因爐溫各降8℃為最終爐溫，請股長於TEST時 確實量測板溫 (RMK00568) . 【PMT】1.4.若發現PMT不足，請上調ZONE溫度並回饋工程師 (RMK00568) . 【PMT】1.5.品檢注意！因標準PMT有下修請注意MEK測試 (RMK00568) . 【PMT】1.6.厚板少生產，請領班量測板溫並記錄之 (RMK00568) | 訂單:2507DFD068/003 RCL 無 <生產備註> 事項 | 訂單:2507DFD068/003 CCPK 無 <生產備註> 事項 | 訂單:2507DFD068/003 CGQC <品檢備註> 事項如下 . 【鍍層】於AZ200~AZ250 產品，單面鍍層管制上限150 g/m2 (RMK00532) | 訂單:2507DFD068/003 CCQC <品檢備註> 事項如下 . 【PMT】1.1.因為CR厚 0.606 mm，TOP 標準PMT以247℃去計算 (RMK-E_CHIN) . 【水痕】因YCP 近似深黑色水痕可能嚴重，因此指定CC1生產注意W/Q 使用純水與水量控制 (RMK-E_CHIN) . 1.本單若塗裝背面漆一律改為REVERSE COATING 例外訂單如下敘述 (RMK00163) . 2.例外訂單為R字頭超低光澤與PVDF (＞25μ)，背面漆可改 NATURE COATING，但搭配底漆避免遮蓋性不佳 (RMK00163) . ★品檢注意！JIS&CNS 訂單必須每滿50噸一定要再做一次TEST (RMK00259) . 1.有客戶要下CNS第3類,以下備註麻煩CCP與TSD遵循,謝謝! (RMK00394) . 1.1.面漆塗佈量務必>=90%（如果背面用面漆也一樣） (RMK00394) . 1.2.務必留30cm*全寬試片1片,供實驗室委託確認SST與QUV性能。並於試片上註明"SST 2000HRS、QUV 1500HRS" (RMK00394) . 【PMT】本單面漆為"PVDF"，經會議決議需量測板溫並記錄之。每一張排程需量測一次否則追究責任 (RMK00503) . 【速限】2019/08/30 晨會決議 高鍍層（≧AZ200）生產限速≦50 mpm (RMK00508) . 【線速度】注意！凡塗1PU304者 LS不得超過 30mpm (RMK00522) . 【PMT】1.2.CC2計算完後面漆每個ZONE 爐溫各降8℃為最終爐溫 (RMK00568) . 【PMT】1.3.CC2因爐溫各降8℃為最終爐溫，請股長於TEST時 確實量測板溫 (RMK00568) . 【PMT】1.4.若發現PMT不足，請上調ZONE溫度並回饋工程師 (RMK00568) . 【PMT】1.5.品檢注意！因標準PMT有下修請注意MEK測試 (RMK00568) . 【PMT】1.6.厚板少生產，請領班量測板溫並記錄之 (RMK00568) | 訂單:2507DFD068/003 TOL 無 <生產備註> 事項 | 【水痕】因YCP 近似深黑色水痕可能嚴重，因此指定CC1生產注意W/Q 使用純水與水量控制^^/CC1/CC2/CCQC/^^ <<.E_CHIN 2025/08/07 14:36.>> 修補漆*1^^/CC1/CC2/ <<.E_CHIN 2025/08/07 14:50.>> 【PMT】1.1.因為CR厚 0.606 mm，TOP 標準PMT以247℃去計算^^/CC1/CC2/CCQC/^^ <<.E_CHIN 2025/08/07 14:52.>> | 訂單 2507DFD068/003 修改記錄如下: 20250806 10:20:25 (22030) 退火碼: >> S1, 用途碼: >> CIA008, 背面標示: >> C101, 訂單背面顏色(五碼): >> BW73Y, 背面漆膜厚: >> 12.5, 背面漆塗漆型式幾塗幾烤: >> 2, 鉻酸鹽: >> Z, 訂單厚度: >> 0.6, 訂單重: >> 3, 重量容許率(下限): >> 10, 重量容許率(上限): >> 10, 訂單寬度: >> 914, 鍍製方式: >> BC, 鋼捲內徑: >> 508, 鋼捲下限重: >> 3, 鋼捲上限重: >> 4.5, 壓花條件碼: >> -, 表面花紋: >> R, 綠色識別碼: >> -, 印刷輥號: >> -, 產品代碼: >> PPGL, 皮膜碼: >> -, 單位別: >> M, 油品種類: >> Z, 塗油量: >> Z, 包裝代碼: >> D2 , 保護膜碼: >> -, 客戶試片取樣型式: >> -, 調質碼: >> S, 套筒碼: >> R , 規格: >> CGLCC-30, 製造標準: >> CNS, 表面處理劑種類: >> Z, 表面處理劑塗佈量: >> Z, 伸長率測試: >> N, 硬度測試碼: >> N, 抗拉強度測試: >> N, 降伏強度測試: >> N, 厚度變異: >> 0, 訂單正面顏色(五碼): >> FY81Z, 正面漆膜厚: >> 45, 正面漆塗漆型式幾塗幾烤: >> 2, 修邊碼: >> Y, 重量碼: >> AW, 鋼捲捲向: >> I, 鍍層碼: >> AZ200, | *: | [訂單訊息通知] 2025/08/07 下午 02:38:12 *** (秦大維 >> 通知 >> Seren Lin) 訊息 : 提醒！本單先前厚度變異"-4"
PPGL | 2507DFD068/004 | 1. 提醒：CNS 第三類保固 PPGL AZ150（含）以上，PPGI Z27 （含）以上 TOP ≧25U , BK 兩層塗裝 (OFP00448)-{.不符.} 2. 再三提醒確認！CNS &JIS 塗裝 PVDF 需要"3類"耐候等級。並注意鍍層或膜厚是否符合.... (OFP00568)-{.不符.} 3. 再三提醒確認！CNS&JIS塗裝 PVDF 需要"3類"耐候等級。並注意鍍層或膜厚是否符合.... (OFP00569)-{.不符.} 4. 容易發生鼓起訂單, 請詢問客戶是否可允許 STAGGER捲取 (OFP00606)-{.不符.} 5. ●依旭台背面（正面漆塗料）發泡黏著性不佳（CC250503），要確認背面是否要發泡● (OFP00739)-{.不符.} 6. 單捲限重檢核 (原料重:18.5~23.5, 分切困難:22.50~23.50, 單捲限重:4.00~4.50)(OFP00031)-{.不符.} | 1. 部分大陸料含B元素超過CNS規範管制，故請原料CNS規範之訂單不要配大陸料 (OFP00684)-{.不符.} | 1. 1PU304 20U以上只能投產於CC2 (OFP00078)-{.不符.} 2. 1PU304 只能投產於CC2 (OFP00079)-{.不符.} 3. CQ CR厚度超過0.7MM後要注意CR1與CR2修邊寬度要確認 (OFP00157)-{.不符.} 4. 提醒：CNS 第三類保固 PPGL AZ150（含）以上，PPGI Z27 （含）以上 TOP ≧25U , BK 兩層塗裝 (OFP00448)-{.不符.} 5. 【提醒 審單人員】CR≧0.6 要於烤漆備註調降 PMT等相關。★KP抗塵PVDF不受此限 (OFP00509)-{.不符.} 6. 再三提醒確認！CNS &JIS 塗裝 PVDF 需要"3類"耐候等級。並注意鍍層或膜厚是否符合.... (OFP00568)-{.不符.} 7. 再三提醒確認！CNS&JIS塗裝 PVDF 需要"3類"耐候等級。並注意鍍層或膜厚是否符合.... (OFP00569)-{.不符.} 8. 容易發生鼓起訂單, 請詢問客戶是否可允許 STAGGER捲取 (OFP00606)-{.不符.} 9. 部分大陸料含B元素超過CNS規範管制，故請原料CNS規範之訂單不要配大陸料 (OFP00684)-{.不符.} 10. ●依旭台背面（正面漆塗料）發泡黏著性不佳（CC250503），要確認背面是否要發泡● (OFP00739)-{.不符.} | 訂單:2507DFD068/004 CPL <生產備註> 事項如下 . 本單為烤漆背面大於等於25μ塗裝，軋延後不允許毛邊，請CPL注意修邊狀況 (RMK00124) . 【邊緣品質】此為烤漆背面25μ訂單，請加強檢視鋼捲：邊緣殘剪、側緣鋅渣或毛邊，因為會導致烤漆背面漆轉印正面 (RMK00126) . 除HGI/ HGL 訂單邊緣不噴油. 其餘皆側緣噴油 (RMK00285) | 訂單:2507DFD068/004 CR1 <生產備註> 事項如下 . 【邊緣品質】此為烤漆背面25μ訂單，請加強檢視鋼捲：邊緣殘剪、側緣鋅渣或毛邊，因為會導致烤漆背面漆轉印正面 (RMK00126) | 訂單:2507DFD068/004 CR2 <生產備註> 事項如下 . 【邊緣品質】此為烤漆背面25μ訂單，請加強檢視鋼捲：邊緣殘剪、側緣鋅渣或毛邊，因為會導致烤漆背面漆轉印正面 (RMK00126) | 訂單:2507DFD068/004 CG1 <生產備註> 事項如下 . 【邊緣品質】此為烤漆背面25μ訂單，請加強檢視鋼捲：邊緣殘剪、側緣鋅渣或毛邊，因為會導致烤漆背面漆轉印正面 (RMK00126) . 本單於烤漆正背面都塗裝正面漆，因此鍍鋅請管制背面表面品質比照正面 (RMK00363) . 因成形性需求故鍍層量有上限管制，排程變換前後一顆分切請U3暫留，待產線確認鍍層量後再行處置。 (RMK00532) | 訂單:2507DFD068/004 CG2 <生產備註> 事項如下 . 【邊緣品質】此為烤漆背面25μ訂單，請加強檢視鋼捲：邊緣殘剪、側緣鋅渣或毛邊，因為會導致烤漆背面漆轉印正面 (RMK00126) . 本單於烤漆正背面都塗裝正面漆，因此鍍鋅請管制背面表面品質比照正面 (RMK00363) . 【鍍層】於AZ200~AZ250 產品，單面鍍層管制上限150 g/m2 (RMK00532) . 因成形性需求故鍍層量有上限管制，排程變換前後一顆分切請U3暫留，待產線確認鍍層量後再行處置。 (RMK00532) | 訂單:2507DFD068/004 CC1 <生產備註> 事項如下 . 【PMT】1.1.因為CR厚 0.808 mm，TOP 標準PMT以243℃去計算 (RMK-E_CHIN) . 修補漆*1 (RMK-E_CHIN) . 限重4~4.5噸，最後一顆可不依限重。 (RMK-E_CHIN) . 冷軋厚度 > 0.8mm 內圈須插入二張瓦楞紙,防止端板印痕.客戶為益大時不可加瓦楞紙 (RMK00059) . 【邊緣品質】此為烤漆背面25μ訂單，請加強檢視鋼捲：邊緣殘剪、側緣鋅渣或毛邊，因為會導致烤漆背面漆轉印正面 (RMK00126) . 1.本單若塗裝背面漆一律改為REVERSE COATING 例外訂單如下敘述 (RMK00163) . 2.例外訂單為R字頭超低光澤與PVDF (＞25μ)，背面漆可改 NATURE COATING，但搭配底漆避免遮蓋性不佳 (RMK00163) . ★品檢注意！JIS&CNS 訂單必須每滿50噸一定要再做一次TEST (RMK00259) . 【PMT】本單面漆為"PVDF"，經會議決議需量測板溫並記錄之。每一張排程需量測一次否則追究責任 (RMK00503) . 【速限】2019/08/30 晨會決議 高鍍層（≧AZ200）生產限速≦50 mpm (RMK00508) . 【線速度】注意！凡塗1PU304者 LS不得超過 30mpm (RMK00522) . 【PMT】1.2.CC2計算完後面漆每個ZONE 爐溫各降8℃為最終爐溫 (RMK00568) . 【PMT】1.3.CC2因爐溫各降8℃為最終爐溫，請股長於TEST時 確實量測板溫 (RMK00568) . 【PMT】1.4.若發現PMT不足，請上調ZONE溫度並回饋工程師 (RMK00568) . 【PMT】1.5.品檢注意！因標準PMT有下修請注意MEK測試 (RMK00568) . 【PMT】1.6.厚板少生產，請領班量測板溫並記錄之 (RMK00568) | 訂單:2507DFD068/004 CC2 <生產備註> 事項如下 . 【PMT】1.1.因為CR厚 0.808 mm，TOP 標準PMT以243℃去計算 (RMK-E_CHIN) . 修補漆*1 (RMK-E_CHIN) . 限重4~4.5噸，最後一顆可不依限重。 (RMK-E_CHIN) . 冷軋厚度 > 0.8mm 內圈須插入二張瓦楞紙,防止端板印痕.客戶為益大時不可加瓦楞紙 (RMK00059) . 【邊緣品質】此為烤漆背面25μ訂單，請加強檢視鋼捲：邊緣殘剪、側緣鋅渣或毛邊，因為會導致烤漆背面漆轉印正面 (RMK00126) . 1.本單若塗裝背面漆一律改為REVERSE COATING 例外訂單如下敘述 (RMK00163) . 2.例外訂單為R字頭超低光澤與PVDF (＞25μ)，背面漆可改 NATURE COATING，但搭配底漆避免遮蓋性不佳 (RMK00163) . ★品檢注意！JIS&CNS 訂單必須每滿50噸一定要再做一次TEST (RMK00259) . 【PMT】本單面漆為"PVDF"，經會議決議需量測板溫並記錄之。每一張排程需量測一次否則追究責任 (RMK00503) . 【速限】2019/08/30 晨會決議 高鍍層（≧AZ200）生產限速≦50 mpm (RMK00508) . 【線速度】注意！凡塗1PU304者 LS不得超過 30mpm (RMK00522) . 【PMT】1.2.CC2計算完後面漆每個ZONE 爐溫各降8℃為最終爐溫 (RMK00568) . 【PMT】1.3.CC2因爐溫各降8℃為最終爐溫，請股長於TEST時 確實量測板溫 (RMK00568) . 【PMT】1.4.若發現PMT不足，請上調ZONE溫度並回饋工程師 (RMK00568) . 【PMT】1.5.品檢注意！因標準PMT有下修請注意MEK測試 (RMK00568) . 【PMT】1.6.厚板少生產，請領班量測板溫並記錄之 (RMK00568) | 訂單:2507DFD068/004 RCL <生產備註> 事項如下 . 冷軋厚度 > 0.8mm 內圈須插入二張瓦楞紙,防止端板印痕.客戶為益大時不可加瓦楞紙 (RMK00059) | 訂單:2507DFD068/004 CCPK 無 <生產備註> 事項 | 訂單:2507DFD068/004 CGQC <品檢備註> 事項如下 . 【邊緣品質】此為烤漆背面25μ訂單，請加強檢視鋼捲：邊緣殘剪、側緣鋅渣或毛邊，因為會導致烤漆背面漆轉印正面 (RMK00126) . 本單於烤漆正背面都塗裝正面漆，因此鍍鋅請管制背面表面品質比照正面 (RMK00363) . 【鍍層】於AZ200~AZ250 產品，單面鍍層管制上限150 g/m2 (RMK00532) | 訂單:2507DFD068/004 CCQC <品檢備註> 事項如下 . 【PMT】1.1.因為CR厚 0.808 mm，TOP 標準PMT以243℃去計算 (RMK-E_CHIN) . 冷軋厚度 > 0.8mm 內圈須插入二張瓦楞紙,防止端板印痕.客戶為益大時不可加瓦楞紙 (RMK00059) . 【邊緣品質】此為烤漆背面25μ訂單，請加強檢視鋼捲：邊緣殘剪、側緣鋅渣或毛邊，因為會導致烤漆背面漆轉印正面 (RMK00126) . 1.本單若塗裝背面漆一律改為REVERSE COATING 例外訂單如下敘述 (RMK00163) . 2.例外訂單為R字頭超低光澤與PVDF (＞25μ)，背面漆可改 NATURE COATING，但搭配底漆避免遮蓋性不佳 (RMK00163) . ★品檢注意！JIS&CNS 訂單必須每滿50噸一定要再做一次TEST (RMK00259) . 【PMT】本單面漆為"PVDF"，經會議決議需量測板溫並記錄之。每一張排程需量測一次否則追究責任 (RMK00503) . 【速限】2019/08/30 晨會決議 高鍍層（≧AZ200）生產限速≦50 mpm (RMK00508) . 【線速度】注意！凡塗1PU304者 LS不得超過 30mpm (RMK00522) . 【PMT】1.2.CC2計算完後面漆每個ZONE 爐溫各降8℃為最終爐溫 (RMK00568) . 【PMT】1.3.CC2因爐溫各降8℃為最終爐溫，請股長於TEST時 確實量測板溫 (RMK00568) . 【PMT】1.4.若發現PMT不足，請上調ZONE溫度並回饋工程師 (RMK00568) . 【PMT】1.5.品檢注意！因標準PMT有下修請注意MEK測試 (RMK00568) . 【PMT】1.6.厚板少生產，請領班量測板溫並記錄之 (RMK00568) | 訂單:2507DFD068/004 TOL 無 <生產備註> 事項 | 限重4~4.5噸，最後一顆可不依限重。^^/CC1/CC2/ <<.E_CHIN 2025/08/07 14:54.>> 修補漆*1^^/CC1/CC2/ <<.E_CHIN 2025/08/07 14:54.>> 【PMT】1.1.因為CR厚 0.808 mm，TOP 標準PMT以243℃去計算^^/CC1/CC2/CCQC/^^ <<.E_CHIN 2025/08/07 14:55.>> | 訂單 2507DFD068/004 修改記錄如下: 20250806 10:20:28 (22030) 退火碼: >> S1, 用途碼: >> COA001, 背面標示: >> C101, 訂單背面顏色(五碼): >> FW760, 背面漆膜厚: >> 45, 背面漆塗漆型式幾塗幾烤: >> 2, 鉻酸鹽: >> Z, 訂單厚度: >> 0.8, 訂單重: >> 12, 重量容許率(下限): >> 10, 重量容許率(上限): >> 10, 訂單寬度: >> 1219, 鍍製方式: >> BC, 鋼捲內徑: >> 508, 鋼捲下限重: >> 4, 鋼捲上限重: >> 4.5, 壓花條件碼: >> -, 表面花紋: >> R, 綠色識別碼: >> -, 印刷輥號: >> -, 產品代碼: >> PPGL, 皮膜碼: >> -, 單位別: >> M, 油品種類: >> Z, 塗油量: >> Z, 包裝代碼: >> D2 , 保護膜碼: >> -, 客戶試片取樣型式: >> -, 調質碼: >> S, 套筒碼: >> R , 規格: >> CGLCC-33, 製造標準: >> CNS, 表面處理劑種類: >> Z, 表面處理劑塗佈量: >> Z, 伸長率測試: >> N, 硬度測試碼: >> N, 抗拉強度測試: >> N, 降伏強度測試: >> N, 厚度變異: >> 0, 訂單正面顏色(五碼): >> FY38Z, 正面漆膜厚: >> 45, 正面漆塗漆型式幾塗幾烤: >> 2, 修邊碼: >> Y, 重量碼: >> AW, 鋼捲捲向: >> I, 鍍層碼: >> AZ200, | *:
PPGL | 2507DFD068/005 | 1. 提醒：CNS 第三類保固 PPGL AZ150（含）以上，PPGI Z27 （含）以上 TOP ≧25U , BK 兩層塗裝 (OFP00448)-{.不符.} 2. 再三提醒確認！CNS &JIS 塗裝 PVDF 需要"3類"耐候等級。並注意鍍層或膜厚是否符合.... (OFP00568)-{.不符.} 3. 容易發生鼓起訂單, 請詢問客戶是否可允許 STAGGER捲取 (OFP00606)-{.不符.} 4. 單捲限重檢核 (原料重:15~20, 分切困難:18.00~20.00, 單捲限重:4.00~4.50)(OFP00031)-{.不符.} | 1. 部分大陸料含B元素超過CNS規範管制，故請原料CNS規範之訂單不要配大陸料 (OFP00684)-{.不符.} | 1. 1PU304 20U以上只能投產於CC2 (OFP00078)-{.不符.} 2. 提醒：CNS 第三類保固 PPGL AZ150（含）以上，PPGI Z27 （含）以上 TOP ≧25U , BK 兩層塗裝 (OFP00448)-{.不符.} 3. 再三提醒確認！CNS &JIS 塗裝 PVDF 需要"3類"耐候等級。並注意鍍層或膜厚是否符合.... (OFP00568)-{.不符.} 4. 容易發生鼓起訂單, 請詢問客戶是否可允許 STAGGER捲取 (OFP00606)-{.不符.} 5. 部分大陸料含B元素超過CNS規範管制，故請原料CNS規範之訂單不要配大陸料 (OFP00684)-{.不符.} | 訂單:2507DFD068/005 CPL <生產備註> 事項如下 . 除HGI/ HGL 訂單邊緣不噴油. 其餘皆側緣噴油 (RMK00285) | 訂單:2507DFD068/005 CR1 無 <生產備註> 事項 | 訂單:2507DFD068/005 CR2 無 <生產備註> 事項 | 訂單:2507DFD068/005 CG1 <生產備註> 事項如下 . 平板類,鍍鋅生產時SKIN PASS & T/L 請依據鍍鋅標準規定生產 (RMK00100) . 鍍鋅表面不可有鋅痕、壓痕、凹陷、及刮傷 、應變痕等。 (RMK00100) . 出口鋼捲盤捲後目視不允許有鼓起. (RMK00100) . 因成形性需求故鍍層量有上限管制，排程變換前後一顆分切請U3暫留，待產線確認鍍層量後再行處置。 (RMK00532) | 訂單:2507DFD068/005 CG2 <生產備註> 事項如下 . 平板類,鍍鋅生產時SKIN PASS & T/L 請依據鍍鋅標準規定生產 (RMK00100) . 鍍鋅表面不可有鋅痕、壓痕、凹陷、及刮傷 、應變痕等。 (RMK00100) . 出口鋼捲盤捲後目視不允許有鼓起. (RMK00100) . 【鍍層】於AZ200~AZ250 產品，單面鍍層管制上限150 g/m2 (RMK00532) . 因成形性需求故鍍層量有上限管制，排程變換前後一顆分切請U3暫留，待產線確認鍍層量後再行處置。 (RMK00532) | 訂單:2507DFD068/005 CC1 <生產備註> 事項如下 . 修補漆*1 (RMK-E_CHIN) . 限重4~4.5噸，最後一顆可不依限重。 (RMK-E_CHIN) . 1.本單若塗裝背面漆一律改為REVERSE COATING 例外訂單如下敘述 (RMK00163) . 2.例外訂單為R字頭超低光澤與PVDF (＞25μ)，背面漆可改 NATURE COATING，但搭配底漆避免遮蓋性不佳 (RMK00163) . ★品檢注意！JIS&CNS 訂單必須每滿50噸一定要再做一次TEST (RMK00259) . 1.有客戶要下CNS第3類,以下備註麻煩CCP與TSD遵循,謝謝! (RMK00394) . 1.1.面漆塗佈量務必>=90%（如果背面用面漆也一樣） (RMK00394) . 1.2.務必留30cm*全寬試片1片,供實驗室委託確認SST與QUV性能。並於試片上註明"SST 2000HRS、QUV 1500HRS" (RMK00394) . 【PMT】本單面漆為"PVDF"，經會議決議需量測板溫並記錄之。每一張排程需量測一次否則追究責任 (RMK00503) . 【速限】2019/08/30 晨會決議 高鍍層（≧AZ200）生產限速≦50 mpm (RMK00508) . 【線速度】注意！凡塗1PU304者 LS不得超過 30mpm (RMK00522) | 訂單:2507DFD068/005 CC2 <生產備註> 事項如下 . 修補漆*1 (RMK-E_CHIN) . 限重4~4.5噸，最後一顆可不依限重。 (RMK-E_CHIN) . 1.本單若塗裝背面漆一律改為REVERSE COATING 例外訂單如下敘述 (RMK00163) . 2.例外訂單為R字頭超低光澤與PVDF (＞25μ)，背面漆可改 NATURE COATING，但搭配底漆避免遮蓋性不佳 (RMK00163) . ★品檢注意！JIS&CNS 訂單必須每滿50噸一定要再做一次TEST (RMK00259) . 1.有客戶要下CNS第3類,以下備註麻煩CCP與TSD遵循,謝謝! (RMK00394) . 1.1.面漆塗佈量務必>=90%（如果背面用面漆也一樣） (RMK00394) . 1.2.務必留30cm*全寬試片1片,供實驗室委託確認SST與QUV性能。並於試片上註明"SST 2000HRS、QUV 1500HRS" (RMK00394) . 【PMT】本單面漆為"PVDF"，經會議決議需量測板溫並記錄之。每一張排程需量測一次否則追究責任 (RMK00503) . 【速限】2019/08/30 晨會決議 高鍍層（≧AZ200）生產限速≦50 mpm (RMK00508) . 【線速度】注意！凡塗1PU304者 LS不得超過 30mpm (RMK00522) | 訂單:2507DFD068/005 RCL 無 <生產備註> 事項 | 訂單:2507DFD068/005 CCPK 無 <生產備註> 事項 | 訂單:2507DFD068/005 CGQC <品檢備註> 事項如下 . 【鍍層】於AZ200~AZ250 產品，單面鍍層管制上限150 g/m2 (RMK00532) | 訂單:2507DFD068/005 CCQC <品檢備註> 事項如下 . 1.本單若塗裝背面漆一律改為REVERSE COATING 例外訂單如下敘述 (RMK00163) . 2.例外訂單為R字頭超低光澤與PVDF (＞25μ)，背面漆可改 NATURE COATING，但搭配底漆避免遮蓋性不佳 (RMK00163) . ★品檢注意！JIS&CNS 訂單必須每滿50噸一定要再做一次TEST (RMK00259) . 1.有客戶要下CNS第3類,以下備註麻煩CCP與TSD遵循,謝謝! (RMK00394) . 1.1.面漆塗佈量務必>=90%（如果背面用面漆也一樣） (RMK00394) . 1.2.務必留30cm*全寬試片1片,供實驗室委託確認SST與QUV性能。並於試片上註明"SST 2000HRS、QUV 1500HRS" (RMK00394) . 【PMT】本單面漆為"PVDF"，經會議決議需量測板溫並記錄之。每一張排程需量測一次否則追究責任 (RMK00503) . 【速限】2019/08/30 晨會決議 高鍍層（≧AZ200）生產限速≦50 mpm (RMK00508) . 【線速度】注意！凡塗1PU304者 LS不得超過 30mpm (RMK00522) | 訂單:2507DFD068/005 TOL 無 <生產備註> 事項 | 限重4~4.5噸，最後一顆可不依限重。^^/CC1/CC2/ <<.E_CHIN 2025/08/07 14:58.>> 修補漆*1^^/CC1/CC2/ <<.E_CHIN 2025/08/07 14:58.>> | 訂單 2507DFD068/005 修改記錄如下: 20250806 10:20:30 (22030) 退火碼: >> S1, 用途碼: >> CIA008, 背面標示: >> C101, 訂單背面顏色(五碼): >> BW73Y, 背面漆膜厚: >> 12.5, 背面漆塗漆型式幾塗幾烤: >> 2, 鉻酸鹽: >> Z, 訂單厚度: >> 0.5, 訂單重: >> 17, 重量容許率(下限): >> 10, 重量容許率(上限): >> 10, 訂單寬度: >> 914, 鍍製方式: >> BC, 鋼捲內徑: >> 508, 鋼捲下限重: >> 4, 鋼捲上限重: >> 4.5, 壓花條件碼: >> -, 表面花紋: >> R, GL鋅花要求下限: >> -, GL鋅花要求上限: >> -, 綠色識別碼: >> -, 印刷輥號: >> -, 產品代碼: >> PPGL, 皮膜碼: >> -, 單位別: >> M, 油品種類: >> Z, 塗油量: >> Z, 包裝代碼: >> D2 , 保護膜碼: >> -, 客戶試片取樣型式: >> -, 調質碼: >> S, 套筒碼: >> R , 規格: >> CGLCC-30, 製造標準: >> CNS, 表面處理劑種類: >> Z, 表面處理劑塗佈量: >> Z, 伸長率測試: >> N, 硬度測試碼: >> N, 抗拉強度測試: >> N, 降伏強度測試: >> N, 厚度變異: >> 0, 訂單正面顏色(五碼): >> FC18Z, 正面漆膜厚: >> 45, 正面漆塗漆型式幾塗幾烤: >> 2, 修邊碼: >> Y, 重量碼: >> AW, 鋼捲捲向: >> I, 鍍層碼: >> AZ200, | *:
PPGL | 2507DFD069/001 | 1. ※【提醒】！曾因岩棉複合板BK材質發生黏不住，若BK顏色未曾使用於複合板訂單時需確認※ (OFP00625)-{.不符.} 2. 單捲限重檢核 (原料重:17.5~22.5, 分切困難:20.00~20.80, 單捲限重:4.00~5.20)(OFP00031)-{.不符.} | 1. 製造標準為MS、ASTM或銷新加坡之訂單，若無技術指定優先用料，請優先使用國內料，勿使用ANFEN (OFP00406)-{.不符.} 2. 用途 CIA021 岩棉複合板"忌用"超修鋼捲(HR寬度-訂單寬度 ＞30 MM) (OFP00718)-{.不符.} | 1. CQ CR厚度超過0.7MM後要注意CR1與CR2修邊寬度要確認 (OFP00157)-{.不符.} 2. ASIA PVDF 底漆需用自家底漆請確認之 (OFP00404)-{.不符.} 3. 製造標準為MS、ASTM或銷新加坡之訂單，若無技術指定優先用料，請優先使用國內料，勿使用ANFEN (OFP00406)-{.不符.} 4. 【提醒 審單人員】CR≧0.6 要於烤漆備註調降 PMT等相關。★KP抗塵PVDF不受此限 (OFP00509)-{.不符.} 5. ※【提醒】！曾因岩棉複合板BK材質發生黏不住，若BK顏色未曾使用於複合板訂單時需確認※ (OFP00625)-{.不符.} 6. 用途 CIA021 岩棉複合板"忌用"超修鋼捲(HR寬度-訂單寬度 ＞30 MM) (OFP00718)-{.不符.} | 訂單:2507DFD069/001 CPL <生產備註> 事項如下 . 除HGI/ HGL 訂單邊緣不噴油. 其餘皆側緣噴油 (RMK00285) . 1.指定CR2&CG1(0.6~0.8指定CG2)生產以岩棉複合板板形品質生產與管制 (RMK00428) . 2.CR2生產請依循以下規定 (RMK00428) . 2.1. 生產方式比照森鉅產品 (RMK00428) . 2.2. 下工輥採用special crown (RMK00428) . 2.3. 末2 pass中波條件:10~12 I_UNIT,速度:600mpm(降速調板) (RMK00428) . 5.2.參考SKP R/F=180, INC=70, EL%=0.40%, T/L E輥=7.5, C輥=5.1, L輥=7.7, #7 bending -0.9 (RMK00428) | 訂單:2507DFD069/001 CR1 <生產備註> 事項如下 . 1.指定CR2&CG1(0.6~0.8指定CG2)生產以岩棉複合板板形品質生產與管制 (RMK00428) . 2.CR2生產請依循以下規定 (RMK00428) . 2.1. 生產方式比照森鉅產品 (RMK00428) . 2.2. 下工輥採用special crown (RMK00428) . 2.3. 末2 pass中波條件:10~12 I_UNIT,速度:600mpm(降速調板) (RMK00428) . 2.4. 使用小工輥生產(工輥直徑410mm以下),以降低軋延力,提升板形平坦度水準. (RMK00428) . 5.2.參考SKP R/F=180, INC=70, EL%=0.40%, T/L E輥=7.5, C輥=5.1, L輥=7.7, #7 bending -0.9 (RMK00428) | 訂單:2507DFD069/001 CR2 <生產備註> 事項如下 . 1.指定CR2&CG1(0.6~0.8指定CG2)生產以岩棉複合板板形品質生產與管制 (RMK00428) . 2.CR2生產請依循以下規定 (RMK00428) . 2.1. 生產方式比照森鉅產品 (RMK00428) . 2.2. 下工輥採用special crown (RMK00428) . 2.3. 末2 pass中波條件:10~12 I_UNIT,速度:600mpm(降速調板) (RMK00428) . 2.4. 使用小工輥生產(工輥直徑410mm以下),以降低軋延力,提升板形平坦度水準. (RMK00428) . 5.2.參考SKP R/F=180, INC=70, EL%=0.40%, T/L E輥=7.5, C輥=5.1, L輥=7.7, #7 bending -0.9 (RMK00428) | 訂單:2507DFD069/001 CG1 <生產備註> 事項如下 . ★1.依2025/07/25 生產部週會，本單作為岩棉複合板測試。請各單位配合以★ (RMK00428) . 1.指定CR2&CG1(0.6~0.8指定CG2)生產以岩棉複合板板形品質生產與管制 (RMK00428) . 2.CR2生產請依循以下規定 (RMK00428) . 2.1. 生產方式比照森鉅產品 (RMK00428) . 2.2. 下工輥採用special crown (RMK00428) . 2.3. 末2 pass中波條件:10~12 I_UNIT,速度:600mpm(降速調板) (RMK00428) . 2.4. 使用小工輥生產(工輥直徑410mm以下),以降低軋延力,提升板形平坦度水準. (RMK00428) . 3.鍍鋅板形以現行岩棉複合板管制...2022/09/27會議 (RMK00428) . 4.烤漆依品質狀況可使用T/L (RMK00428) . 5.1.指定CG1, 製程SOP備註:(若 CG2 生產"5.1"與"5.2"不用理會) (RMK00428) . 5.2.參考SKP R/F=180, INC=70, EL%=0.40%, T/L E輥=7.5, C輥=5.1, L輥=7.7, #7 bending -0.9 (RMK00428) . 6.若GL鋼捲板形NG則通知PP＆TED相關人員。投入CC2重整平與生產 (RMK00428) . 7.★生產請注意！允許小邊波，不得產生中波★ (RMK00428) . 8.【品檢】烤漆出口每顆母鋼第二、第四分切頭板以及尾切的尾板需量測板形 (RMK00428) . 【鍍鋅岩棉板形】參考 鍍(鋁)鋅產品一級品板形品質要求總覽表 (RMK00428) | 訂單:2507DFD069/001 CG2 <生產備註> 事項如下 . ★1.依2025/07/25 生產部週會，本單作為岩棉複合板測試。請各單位配合以★ (RMK00428) . 1.指定CR2&CG1(0.6~0.8指定CG2)生產以岩棉複合板板形品質生產與管制 (RMK00428) . 2.CR2生產請依循以下規定 (RMK00428) . 2.1. 生產方式比照森鉅產品 (RMK00428) . 2.2. 下工輥採用special crown (RMK00428) . 2.3. 末2 pass中波條件:10~12 I_UNIT,速度:600mpm(降速調板) (RMK00428) . 2.4. 使用小工輥生產(工輥直徑410mm以下),以降低軋延力,提升板形平坦度水準. (RMK00428) . 3.鍍鋅板形以現行岩棉複合板管制...2022/09/27會議 (RMK00428) . 4.烤漆依品質狀況可使用T/L (RMK00428) . 6.若GL鋼捲板形NG則通知PP＆TED相關人員。投入CC2重整平與生產 (RMK00428) . 7.★生產請注意！允許小邊波，不得產生中波★ (RMK00428) . 8.【品檢】烤漆出口每顆母鋼第二、第四分切頭板以及尾切的尾板需量測板形 (RMK00428) . 【鍍鋅岩棉板形】參考 鍍(鋁)鋅產品一級品板形品質要求總覽表 (RMK00428) | 訂單:2507DFD069/001 CC1 <生產備註> 事項如下 . 【PMT】1.1.因為CR厚 0.766 mm，TOP 標準PMT以245℃去計算 (RMK-E_CHIN) . 【修補漆】修補漆*1 (RMK-E_CHIN) . 【分切限重 MAX】客戶機台上限重5.2噸，請勿超過 (RMK-E_CHIN) . 【分切】郁潔曰：請依米數分切，700米一切，餘一小顆可不依限重（700 米約 4.8噸）） (RMK-E_CHIN) . 1.本單若塗裝背面漆一律改為REVERSE COATING 例外訂單如下敘述 (RMK00163) . 2.例外訂單為R字頭超低光澤與PVDF (＞25μ)，背面漆可改 NATURE COATING，但搭配底漆避免遮蓋性不佳 (RMK00163) . 請出口主操加貼"請勿堆疊"標簽紅色 (RMK00317) . 因金屬粉塗裝捲取容易變形，請RCL重整後、包裝與倉庫一律放置SKID上防止變形 (RMK00317) . ★1.依2025/07/25 生產部週會，本單作為岩棉複合板測試。請各單位配合以★ (RMK00428) . 1.指定CR2&CG1(0.6~0.8指定CG2)生產以岩棉複合板板形品質生產與管制 (RMK00428) . 2.CR2生產請依循以下規定 (RMK00428) . 2.1. 生產方式比照森鉅產品 (RMK00428) . 2.2. 下工輥採用special crown (RMK00428) . 2.3. 末2 pass中波條件:10~12 I_UNIT,速度:600mpm(降速調板) (RMK00428) . 3.鍍鋅板形以現行岩棉複合板管制...2022/09/27會議 (RMK00428) . 4.烤漆依品質狀況可使用T/L (RMK00428) . 5.1.指定CG1, 製程SOP備註:(若 CG2 生產"5.1"與"5.2"不用理會) (RMK00428) . 5.2.參考SKP R/F=180, INC=70, EL%=0.40%, T/L E輥=7.5, C輥=5.1, L輥=7.7, #7 bending -0.9 (RMK00428) . 6.若GL鋼捲板形NG則通知PP＆TED相關人員。投入CC2重整平與生產 (RMK00428) . 7.★生產請注意！允許小邊波，不得產生中波★ (RMK00428) . 8.【品檢】烤漆出口每顆母鋼第二、第四分切頭板以及尾切的尾板需量測板形 (RMK00428) . 【烤漆收捲張力】注意！烤漆收捲張力請設定 2.4 kg/mm2 (RMK00428) . 【烤漆收捲張力】注意！CC1: TAPPERTENSION15％，CC2不變 (RMK00428) . 【烤漆岩棉板形】參考 烤漆產品一級品板形品質要求總覽表 (RMK00428) . 【PMT】本單面漆為"PVDF"，經會議決議需量測板溫並記錄之。每一張排程需量測一次否則追究責任 (RMK00503) . 【PMT】1.2.CC2計算完後面漆每個ZONE 爐溫各降8℃為最終爐溫 (RMK00568) . 【PMT】1.3.CC2因爐溫各降8℃為最終爐溫，請股長於TEST時 確實量測板溫 (RMK00568) . 【PMT】1.4.若發現PMT不足，請上調ZONE溫度並回饋工程師 (RMK00568) . 【PMT】1.5.品檢注意！因標準PMT有下修請注意MEK測試 (RMK00568) . 【PMT】1.6.厚板少生產，請領班量測板溫並記錄之 (RMK00568) | 訂單:2507DFD069/001 CC2 <生產備註> 事項如下 . 【PMT】1.1.因為CR厚 0.766 mm，TOP 標準PMT以245℃去計算 (RMK-E_CHIN) . 【修補漆】修補漆*1 (RMK-E_CHIN) . 【分切限重 MAX】客戶機台上限重5.2噸，請勿超過 (RMK-E_CHIN) . 【分切】郁潔曰：請依米數分切，700米一切，餘一小顆可不依限重（700 米約 4.8噸）） (RMK-E_CHIN) . 1.本單若塗裝背面漆一律改為REVERSE COATING 例外訂單如下敘述 (RMK00163) . 2.例外訂單為R字頭超低光澤與PVDF (＞25μ)，背面漆可改 NATURE COATING，但搭配底漆避免遮蓋性不佳 (RMK00163) . 請出口主操加貼"請勿堆疊"標簽紅色 (RMK00317) . 因金屬粉塗裝捲取容易變形，請RCL重整後、包裝與倉庫一律放置SKID上防止變形 (RMK00317) . ★1.依2025/07/25 生產部週會，本單作為岩棉複合板測試。請各單位配合以★ (RMK00428) . 1.指定CR2&CG1(0.6~0.8指定CG2)生產以岩棉複合板板形品質生產與管制 (RMK00428) . 2.CR2生產請依循以下規定 (RMK00428) . 2.1. 生產方式比照森鉅產品 (RMK00428) . 2.2. 下工輥採用special crown (RMK00428) . 2.3. 末2 pass中波條件:10~12 I_UNIT,速度:600mpm(降速調板) (RMK00428) . 3.鍍鋅板形以現行岩棉複合板管制...2022/09/27會議 (RMK00428) . 4.烤漆依品質狀況可使用T/L (RMK00428) . 5.1.指定CG1, 製程SOP備註:(若 CG2 生產"5.1"與"5.2"不用理會) (RMK00428) . 5.2.參考SKP R/F=180, INC=70, EL%=0.40%, T/L E輥=7.5, C輥=5.1, L輥=7.7, #7 bending -0.9 (RMK00428) . 6.若GL鋼捲板形NG則通知PP＆TED相關人員。投入CC2重整平與生產 (RMK00428) . 7.★生產請注意！允許小邊波，不得產生中波★ (RMK00428) . 8.【品檢】烤漆出口每顆母鋼第二、第四分切頭板以及尾切的尾板需量測板形 (RMK00428) . 【烤漆收捲張力】注意！烤漆收捲張力請設定 2.4 kg/mm2 (RMK00428) . 【烤漆收捲張力】注意！CC1: TAPPERTENSION15％，CC2不變 (RMK00428) . 【烤漆岩棉板形】參考 烤漆產品一級品板形品質要求總覽表 (RMK00428) . 【PMT】本單面漆為"PVDF"，經會議決議需量測板溫並記錄之。每一張排程需量測一次否則追究責任 (RMK00503) . 【PMT】1.2.CC2計算完後面漆每個ZONE 爐溫各降8℃為最終爐溫 (RMK00568) . 【PMT】1.3.CC2因爐溫各降8℃為最終爐溫，請股長於TEST時 確實量測板溫 (RMK00568) . 【PMT】1.4.若發現PMT不足，請上調ZONE溫度並回饋工程師 (RMK00568) . 【PMT】1.5.品檢注意！因標準PMT有下修請注意MEK測試 (RMK00568) . 【PMT】1.6.厚板少生產，請領班量測板溫並記錄之 (RMK00568) | 訂單:2507DFD069/001 RCL <生產備註> 事項如下 . 因金屬粉塗裝捲取容易變形，請RCL重整後、包裝與倉庫一律放置SKID上防止變形 (RMK00317) . ★1.依2025/07/25 生產部週會，本單作為岩棉複合板測試。請各單位配合以★ (RMK00428) . 2.CR2生產請依循以下規定 (RMK00428) . 2.1. 生產方式比照森鉅產品 (RMK00428) . 2.2. 下工輥採用special crown (RMK00428) . 2.3. 末2 pass中波條件:10~12 I_UNIT,速度:600mpm(降速調板) (RMK00428) | 訂單:2507DFD069/001 CCPK <生產備註> 事項如下 . 因金屬粉塗裝捲取容易變形，請RCL重整後、包裝與倉庫一律放置SKID上防止變形 (RMK00317) | 訂單:2507DFD069/001 CGQC <品檢備註> 事項如下 . 1.指定CR2&CG1(0.6~0.8指定CG2)生產以岩棉複合板板形品質生產與管制 (RMK00428) . 2.CR2生產請依循以下規定 (RMK00428) . 2.1. 生產方式比照森鉅產品 (RMK00428) . 2.2. 下工輥採用special crown (RMK00428) . 2.3. 末2 pass中波條件:10~12 I_UNIT,速度:600mpm(降速調板) (RMK00428) . 2.4. 使用小工輥生產(工輥直徑410mm以下),以降低軋延力,提升板形平坦度水準. (RMK00428) . 3.鍍鋅板形以現行岩棉複合板管制...2022/09/27會議 (RMK00428) . 4.烤漆依品質狀況可使用T/L (RMK00428) . 5.1.指定CG1, 製程SOP備註:(若 CG2 生產"5.1"與"5.2"不用理會) (RMK00428) . 5.2.參考SKP R/F=180, INC=70, EL%=0.40%, T/L E輥=7.5, C輥=5.1, L輥=7.7, #7 bending -0.9 (RMK00428) . 6.若GL鋼捲板形NG則通知PP＆TED相關人員。投入CC2重整平與生產 (RMK00428) . 7.★生產請注意！允許小邊波，不得產生中波★ (RMK00428) . 8.【品檢】烤漆出口每顆母鋼第二、第四分切頭板以及尾切的尾板需量測板形 (RMK00428) . 【鍍鋅岩棉板形】參考 鍍(鋁)鋅產品一級品板形品質要求總覽表 (RMK00428) | 訂單:2507DFD069/001 CCQC <品檢備註> 事項如下 . 【PMT】1.1.因為CR厚 0.766 mm，TOP 標準PMT以245℃去計算 (RMK-E_CHIN) . 【修補漆】修補漆*1 (RMK-E_CHIN) . 1.本單若塗裝背面漆一律改為REVERSE COATING 例外訂單如下敘述 (RMK00163) . 2.例外訂單為R字頭超低光澤與PVDF (＞25μ)，背面漆可改 NATURE COATING，但搭配底漆避免遮蓋性不佳 (RMK00163) . 因金屬粉塗裝捲取容易變形，請RCL重整後、包裝與倉庫一律放置SKID上防止變形 (RMK00317) . ★1.依2025/07/25 生產部週會，本單作為岩棉複合板測試。請各單位配合以★ (RMK00428) . 1.指定CR2&CG1(0.6~0.8指定CG2)生產以岩棉複合板板形品質生產與管制 (RMK00428) . 2.CR2生產請依循以下規定 (RMK00428) . 2.1. 生產方式比照森鉅產品 (RMK00428) . 2.2. 下工輥採用special crown (RMK00428) . 2.3. 末2 pass中波條件:10~12 I_UNIT,速度:600mpm(降速調板) (RMK00428) . 3.鍍鋅板形以現行岩棉複合板管制...2022/09/27會議 (RMK00428) . 4.烤漆依品質狀況可使用T/L (RMK00428) . 5.1.指定CG1, 製程SOP備註:(若 CG2 生產"5.1"與"5.2"不用理會) (RMK00428) . 5.2.參考SKP R/F=180, INC=70, EL%=0.40%, T/L E輥=7.5, C輥=5.1, L輥=7.7, #7 bending -0.9 (RMK00428) . 6.若GL鋼捲板形NG則通知PP＆TED相關人員。投入CC2重整平與生產 (RMK00428) . 7.★生產請注意！允許小邊波，不得產生中波★ (RMK00428) . 8.【品檢】烤漆出口每顆母鋼第二、第四分切頭板以及尾切的尾板需量測板形 (RMK00428) . 【烤漆收捲張力】注意！烤漆收捲張力請設定 2.4 kg/mm2 (RMK00428) . 【烤漆收捲張力】注意！CC1: TAPPERTENSION15％，CC2不變 (RMK00428) . 【烤漆岩棉板形】參考 烤漆產品一級品板形品質要求總覽表 (RMK00428) . 【PMT】本單面漆為"PVDF"，經會議決議需量測板溫並記錄之。每一張排程需量測一次否則追究責任 (RMK00503) . 【PMT】1.2.CC2計算完後面漆每個ZONE 爐溫各降8℃為最終爐溫 (RMK00568) . 【PMT】1.3.CC2因爐溫各降8℃為最終爐溫，請股長於TEST時 確實量測板溫 (RMK00568) . 【PMT】1.4.若發現PMT不足，請上調ZONE溫度並回饋工程師 (RMK00568) . 【PMT】1.5.品檢注意！因標準PMT有下修請注意MEK測試 (RMK00568) . 【PMT】1.6.厚板少生產，請領班量測板溫並記錄之 (RMK00568) | 訂單:2507DFD069/001 TOL <生產備註> 事項如下 . 6.若GL鋼捲板形NG則通知PP＆TED相關人員。投入CC2重整平與生產 (RMK00428) | 【分切】郁潔曰：請依米數分切，700米一切，餘一小顆可不依限重（700 米約 4.8噸））^^/CC1/CC2/ <<.E_CHIN 2025/08/07 13:38.>> 【分切限重 MAX】客戶機台上限重5.2噸，請勿超過^^/CC1/CC2/ <<.E_CHIN 2025/08/07 13:16.>> 【修補漆】修補漆*1^^/CC1/CC2/CCQC/ <<.E_CHIN 2025/08/07 13:17.>> 【PMT】1.1.因為CR厚 0.766 mm，TOP 標準PMT以245℃去計算^^/CC1/CC2/CCQC/ <<.E_CHIN 2025/08/25 13:19.>> | 訂單 2507DFD069/001 修改記錄如下: 20250725 13:13:31 (22030) 退火碼: >> S1, 用途碼: >> CIA021, 背面標示: >> C105, 訂單背面顏色(五碼): >> BW73Y, 背面漆膜厚: >> 12.5, 背面漆塗漆型式幾塗幾烤: >> 2, 鉻酸鹽: >> Z, 訂單厚度: >> 0.8, 訂單重: >> 133, 重量容許率(下限): >> 10, 重量容許率(上限): >> 10, 訂單寬度: >> 1117, 鍍製方式: >> AC, 鋼捲內徑: >> 508, 鋼捲下限重: >> 4, 鋼捲上限重: >> 5.2, 壓花條件碼: >> -, 表面花紋: >> R, GL鋅花要求下限: >> -, GL鋅花要求上限: >> -, 綠色識別碼: >> -, 印刷輥號: >> -, 產品代碼: >> PPGL, 皮膜碼: >> -, 單位別: >> M, 油品種類: >> Z, 塗油量: >> Z, 包裝代碼: >> D2 , 保護膜碼: >> -, 客戶試片取樣型式: >> -, 調質碼: >> S, 套筒碼: >> K , 規格: >> A792MCQ, 製造標準: >> ASTM, 表面處理劑種類: >> Z, 表面處理劑塗佈量: >> Z, 伸長率測試: >> N, 硬度測試碼: >> N, 抗拉強度測試: >> N, 降伏強度測試: >> N, 厚度變異: >> 0, 訂單正面顏色(五碼): >> FV156, 正面漆膜厚: >> 25, 正面漆塗漆型式幾塗幾烤: >> 2, 修邊碼: >> Y, 重量碼: >> AW, 鋼捲捲向: >> I, 鍍層碼: >> AZM150, 20250822 15:22:28 (22030) 訂單正面顏色(五碼): FV156 >> FVY77, 20250826 09:35:40 (22030) 訂單正面顏色(五碼): FVY77 >> FV156, | *:
PPGL | 2507DFD069/002 | 1. 單捲限重檢核 (原料重:16~21, 分切困難:20.80~21.00, 單捲限重:4.50~5.20)(OFP00031)-{.不符.} | 1. 製造標準為MS、ASTM或銷新加坡之訂單，若無技術指定優先用料，請優先使用國內料，勿使用ANFEN (OFP00406)-{.不符.} | 1. 訂單若有厚度變異，冷軋厚度公差比照烤漆計算公式 , 但最小為 1/2 公差做設定 (OFP00254)-{.不符.} 2. "偏薄要求訂單" 鍍後厚度減 鍍後厚度下限需大於 0.02 MM,以免發生厚度不足狀況 (OFP00369)-{.不符.} 3. 製造標準為MS、ASTM或銷新加坡之訂單，若無技術指定優先用料，請優先使用國內料，勿使用ANFEN (OFP00406)-{.不符.} 4. 用途別對應選配碼不符 (用途碼:COR007, 選配碼:ON015 不符)(OFP00030)-{.不符.} | 訂單:2507DFD069/002 CPL <生產備註> 事項如下 . 除HGI/ HGL 訂單邊緣不噴油. 其餘皆側緣噴油 (RMK00285) | 訂單:2507DFD069/002 CR1 <生產備註> 事項如下 . 生產FH時CR允許中波（盡量小）不可以有小邊波以利鍍鋅板形控制 (RMK00131) | 訂單:2507DFD069/002 CR2 <生產備註> 事項如下 . 生產FH時CR允許中波（盡量小）不可以有小邊波以利鍍鋅板形控制 (RMK00131) | 訂單:2507DFD069/002 CG1 <生產備註> 事項如下 . 壁板背板以一般屋頂放行標準放行 (RMK00131) . 生產FH時CR允許中波（盡量小）不可以有小邊波以利鍍鋅板形控制 (RMK00131) | 訂單:2507DFD069/002 CG2 <生產備註> 事項如下 . 壁板背板以一般屋頂放行標準放行 (RMK00131) . 生產FH時CR允許中波（盡量小）不可以有小邊波以利鍍鋅板形控制 (RMK00131) | 訂單:2507DFD069/002 CC1 <生產備註> 事項如下 . 【修補漆】修補漆*1 (RMK-E_CHIN) . 【分切】客戶機台上限重5.2噸，請勿超過。 (RMK-E_CHIN) . 【分切】郁潔曰：請依米數分切，1400米一切，餘一小顆可不依限重(1400 米約 5.014 噸） (RMK-E_CHIN) . 1.本單若塗裝背面漆一律改為REVERSE COATING 例外訂單如下敘述 (RMK00163) . 2.例外訂單為R字頭超低光澤與PVDF (＞25μ)，背面漆可改 NATURE COATING，但搭配底漆避免遮蓋性不佳 (RMK00163) . 【抽氣量】白色系在CC1生產時,FINISH抽氣量請設定250,如生產中發生色差b值異常升高,請股長再加大抽氣量因應 (RMK00560) | 訂單:2507DFD069/002 CC2 <生產備註> 事項如下 . 【修補漆】修補漆*1 (RMK-E_CHIN) . 【分切】客戶機台上限重5.2噸，請勿超過。 (RMK-E_CHIN) . 【分切】郁潔曰：請依米數分切，1400米一切，餘一小顆可不依限重(1400 米約 5.014 噸） (RMK-E_CHIN) . 1.本單若塗裝背面漆一律改為REVERSE COATING 例外訂單如下敘述 (RMK00163) . 2.例外訂單為R字頭超低光澤與PVDF (＞25μ)，背面漆可改 NATURE COATING，但搭配底漆避免遮蓋性不佳 (RMK00163) . 【抽氣量】白色系在CC1生產時,FINISH抽氣量請設定250,如生產中發生色差b值異常升高,請股長再加大抽氣量因應 (RMK00560) | 訂單:2507DFD069/002 RCL 無 <生產備註> 事項 | 訂單:2507DFD069/002 CCPK 無 <生產備註> 事項 | 訂單:2507DFD069/002 CGQC 無 <品檢備註> 事項 | 訂單:2507DFD069/002 CCQC <品檢備註> 事項如下 . 1.本單若塗裝背面漆一律改為REVERSE COATING 例外訂單如下敘述 (RMK00163) . 2.例外訂單為R字頭超低光澤與PVDF (＞25μ)，背面漆可改 NATURE COATING，但搭配底漆避免遮蓋性不佳 (RMK00163) | 訂單:2507DFD069/002 TOL 無 <生產備註> 事項 | 【分切】郁潔曰：請依米數分切，1400米一切，餘一小顆可不依限重(1400 米約 5.014 噸）^^/CC1/CC2/ <<.E_CHIN 2025/08/07 13:54.>> 【分切】客戶機台上限重5.2噸，請勿超過。^^/CC1/CC2/ <<.E_CHIN 2025/08/07 13:55.>> 【修補漆】修補漆*1^^/CC1/CC2/ <<.E_CHIN 2025/08/07 13:55.>> | 訂單 2507DFD069/002 修改記錄如下: 20250725 13:13:36 (22030) 退火碼: >> S1, 用途碼: >> COR007, 背面標示: >> C008, 訂單背面顏色(五碼): >> BW736, 背面漆膜厚: >> NOM, 背面漆塗漆型式幾塗幾烤: >> 1, 鉻酸鹽: >> Z, 訂單厚度: >> 0.476, 訂單重: >> 75, 重量容許率(下限): >> 10, 重量容許率(上限): >> 10, 訂單寬度: >> 965, 鍍製方式: >> BC, 鋼捲內徑: >> 508, 鋼捲下限重: >> 4.5, 鋼捲上限重: >> 5.2, 壓花條件碼: >> -, 表面花紋: >> R, 綠色識別碼: >> -, 印刷輥號: >> -, 產品代碼: >> PPGL, 皮膜碼: >> -, 單位別: >> M, 油品種類: >> Z, 塗油量: >> Z, 包裝代碼: >> D2 , 保護膜碼: >> -, 客戶試片取樣型式: >> -, 調質碼: >> S, 套筒碼: >> P , 規格: >> A792MCQ, 製造標準: >> ASTM, 表面處理劑種類: >> Z, 表面處理劑塗佈量: >> Z, 伸長率測試: >> N, 硬度測試碼: >> N, 抗拉強度測試: >> N, 降伏強度測試: >> N, 厚度變異: >> -5.8, 訂單正面顏色(五碼): >> 6W230, 正面漆膜厚: >> 25, 正面漆塗漆型式幾塗幾烤: >> 2, 修邊碼: >> Y, 重量碼: >> AW, 鋼捲捲向: >> I, 鍍層碼: >> AZM100, 20250806 10:36:28 (22030) 厚度變異: -5.8 >> -5.3, | H:厚度偏薄 | [訂單訊息通知] 2025/08/07 下午 01:48:23 *** (秦大維 >> 通知 >> Seren Lin) 訊息 : 提醒！淀鋼這一規格尺寸以前是下AZ150
PPGL | 2507DFD069/003 | 1. ※【提醒】！曾因岩棉複合板BK材質發生黏不住，若BK顏色未曾使用於複合板訂單時需確認※ (OFP00625)-{.不符.} | 1. 製造標準為MS、ASTM或銷新加坡之訂單，若無技術指定優先用料，請優先使用國內料，勿使用ANFEN (OFP00406)-{.不符.} 2. 用途 CIA021 岩棉複合板"忌用"超修鋼捲(HR寬度-訂單寬度 ＞30 MM) (OFP00718)-{.不符.} | 1. 鍍鋁鋅(烤漆)特材調質訂單( 冷軋厚度>=0.55MM ,寬度 >= 914MM) 限制於CG2生產 (OFP00255)-{.不符.} 2. FVY6*2 需指定CC2生產 (OFP00325)-{.不符.} 3. CIA021 岩棉複合板 因板形要求嚴苛，請指定CC1 (OFP00360)-{.不符.} 4. 製造標準為MS、ASTM或銷新加坡之訂單，若無技術指定優先用料，請優先使用國內料，勿使用ANFEN (OFP00406)-{.不符.} 5. ※【提醒】！曾因岩棉複合板BK材質發生黏不住，若BK顏色未曾使用於複合板訂單時需確認※ (OFP00625)-{.不符.} 6. 用途 CIA021 岩棉複合板"忌用"超修鋼捲(HR寬度-訂單寬度 ＞30 MM) (OFP00718)-{.不符.} | 訂單:2507DFD069/003 CPL <生產備註> 事項如下 . 除HGI/ HGL 訂單邊緣不噴油. 其餘皆側緣噴油 (RMK00285) . 1.指定CR2&CG1(0.6~0.8指定CG2)生產以岩棉複合板板形品質生產與管制 (RMK00428) . 2.CR2生產請依循以下規定 (RMK00428) . 2.1. 生產方式比照森鉅產品 (RMK00428) . 2.2. 下工輥採用special crown (RMK00428) . 2.3. 末2 pass中波條件:10~12 I_UNIT,速度:600mpm(降速調板) (RMK00428) . 5.2.參考SKP R/F=180, INC=70, EL%=0.40%, T/L E輥=7.5, C輥=5.1, L輥=7.7, #7 bending -0.9 (RMK00428) | 訂單:2507DFD069/003 CR1 <生產備註> 事項如下 . 完軋寬度超出管制值上限≦2mm時,冷軋繼續生產並填寫品質異常通報單給鍍鋅線,以便調整張力與板溫 (RMK00278) . 1.指定CR2&CG1(0.6~0.8指定CG2)生產以岩棉複合板板形品質生產與管制 (RMK00428) . 2.CR2生產請依循以下規定 (RMK00428) . 2.1. 生產方式比照森鉅產品 (RMK00428) . 2.2. 下工輥採用special crown (RMK00428) . 2.3. 末2 pass中波條件:10~12 I_UNIT,速度:600mpm(降速調板) (RMK00428) . 2.4. 使用小工輥生產(工輥直徑410mm以下),以降低軋延力,提升板形平坦度水準. (RMK00428) . 5.2.參考SKP R/F=180, INC=70, EL%=0.40%, T/L E輥=7.5, C輥=5.1, L輥=7.7, #7 bending -0.9 (RMK00428) | 訂單:2507DFD069/003 CR2 <生產備註> 事項如下 . 完軋寬度超出管制值上限≦2mm時,冷軋繼續生產並填寫品質異常通報單給鍍鋅線,以便調整張力與板溫 (RMK00278) . 1.指定CR2&CG1(0.6~0.8指定CG2)生產以岩棉複合板板形品質生產與管制 (RMK00428) . 2.CR2生產請依循以下規定 (RMK00428) . 2.1. 生產方式比照森鉅產品 (RMK00428) . 2.2. 下工輥採用special crown (RMK00428) . 2.3. 末2 pass中波條件:10~12 I_UNIT,速度:600mpm(降速調板) (RMK00428) . 2.4. 使用小工輥生產(工輥直徑410mm以下),以降低軋延力,提升板形平坦度水準. (RMK00428) . 5.2.參考SKP R/F=180, INC=70, EL%=0.40%, T/L E輥=7.5, C輥=5.1, L輥=7.7, #7 bending -0.9 (RMK00428) | 訂單:2507DFD069/003 CG1 <生產備註> 事項如下 . ★1.依2025/07/25 生產部週會，本單作為岩棉複合板測試。請各單位配合以★ (RMK00428) . 1.指定CR2&CG1(0.6~0.8指定CG2)生產以岩棉複合板板形品質生產與管制 (RMK00428) . 2.CR2生產請依循以下規定 (RMK00428) . 2.1. 生產方式比照森鉅產品 (RMK00428) . 2.2. 下工輥採用special crown (RMK00428) . 2.3. 末2 pass中波條件:10~12 I_UNIT,速度:600mpm(降速調板) (RMK00428) . 2.4. 使用小工輥生產(工輥直徑410mm以下),以降低軋延力,提升板形平坦度水準. (RMK00428) . 3.鍍鋅板形以現行岩棉複合板管制...2022/09/27會議 (RMK00428) . 4.烤漆依品質狀況可使用T/L (RMK00428) . 5.1.指定CG1, 製程SOP備註:(若 CG2 生產"5.1"與"5.2"不用理會) (RMK00428) . 5.2.參考SKP R/F=180, INC=70, EL%=0.40%, T/L E輥=7.5, C輥=5.1, L輥=7.7, #7 bending -0.9 (RMK00428) . 6.若GL鋼捲板形NG則通知PP＆TED相關人員。投入CC2重整平與生產 (RMK00428) . 7.★生產請注意！允許小邊波，不得產生中波★ (RMK00428) . 8.【品檢】烤漆出口每顆母鋼第二、第四分切頭板以及尾切的尾板需量測板形 (RMK00428) . 【鍍鋅岩棉板形】參考 鍍(鋁)鋅產品一級品板形品質要求總覽表 (RMK00428) | 訂單:2507DFD069/003 CG2 <生產備註> 事項如下 . ★1.依2025/07/25 生產部週會，本單作為岩棉複合板測試。請各單位配合以★ (RMK00428) . 1.指定CR2&CG1(0.6~0.8指定CG2)生產以岩棉複合板板形品質生產與管制 (RMK00428) . 2.CR2生產請依循以下規定 (RMK00428) . 2.1. 生產方式比照森鉅產品 (RMK00428) . 2.2. 下工輥採用special crown (RMK00428) . 2.3. 末2 pass中波條件:10~12 I_UNIT,速度:600mpm(降速調板) (RMK00428) . 2.4. 使用小工輥生產(工輥直徑410mm以下),以降低軋延力,提升板形平坦度水準. (RMK00428) . 3.鍍鋅板形以現行岩棉複合板管制...2022/09/27會議 (RMK00428) . 4.烤漆依品質狀況可使用T/L (RMK00428) . 6.若GL鋼捲板形NG則通知PP＆TED相關人員。投入CC2重整平與生產 (RMK00428) . 7.★生產請注意！允許小邊波，不得產生中波★ (RMK00428) . 8.【品檢】烤漆出口每顆母鋼第二、第四分切頭板以及尾切的尾板需量測板形 (RMK00428) . 【鍍鋅岩棉板形】參考 鍍(鋁)鋅產品一級品板形品質要求總覽表 (RMK00428) | 訂單:2507DFD069/003 CC1 <生產備註> 事項如下 . 【修補漆】修補漆*1 (RMK-E_CHIN) . 【分切】客戶機台上限重5.2噸，請勿超過 (RMK-E_CHIN) . 【分切】郁潔曰：請依米數分切，700米一切，餘一小顆可不依限重（700M約3.604噸） (RMK-E_CHIN) . 1.本單若塗裝背面漆一律改為REVERSE COATING 例外訂單如下敘述 (RMK00163) . 2.例外訂單為R字頭超低光澤與PVDF (＞25μ)，背面漆可改 NATURE COATING，但搭配底漆避免遮蓋性不佳 (RMK00163) . ★★★注意！KP PVDF烘烤時間不得低於50秒，因此線速度 LS≦48 mpm★★★ (RMK00232) . 請出口主操加貼"請勿堆疊"標簽紅色 (RMK00317) . 因金屬粉塗裝捲取容易變形，請RCL重整後、包裝與倉庫一律放置SKID上防止變形 (RMK00317) . ★1.依2025/07/25 生產部週會，本單作為岩棉複合板測試。請各單位配合以★ (RMK00428) . 1.指定CR2&CG1(0.6~0.8指定CG2)生產以岩棉複合板板形品質生產與管制 (RMK00428) . 2.CR2生產請依循以下規定 (RMK00428) . 2.1. 生產方式比照森鉅產品 (RMK00428) . 2.2. 下工輥採用special crown (RMK00428) . 2.3. 末2 pass中波條件:10~12 I_UNIT,速度:600mpm(降速調板) (RMK00428) . 3.鍍鋅板形以現行岩棉複合板管制...2022/09/27會議 (RMK00428) . 4.烤漆依品質狀況可使用T/L (RMK00428) . 5.1.指定CG1, 製程SOP備註:(若 CG2 生產"5.1"與"5.2"不用理會) (RMK00428) . 5.2.參考SKP R/F=180, INC=70, EL%=0.40%, T/L E輥=7.5, C輥=5.1, L輥=7.7, #7 bending -0.9 (RMK00428) . 6.若GL鋼捲板形NG則通知PP＆TED相關人員。投入CC2重整平與生產 (RMK00428) . 7.★生產請注意！允許小邊波，不得產生中波★ (RMK00428) . 8.【品檢】烤漆出口每顆母鋼第二、第四分切頭板以及尾切的尾板需量測板形 (RMK00428) . 【烤漆收捲張力】注意！烤漆收捲張力請設定 2.4 kg/mm2 (RMK00428) . 【烤漆收捲張力】注意！CC1: TAPPERTENSION15％，CC2不變 (RMK00428) . 【烤漆岩棉板形】參考 烤漆產品一級品板形品質要求總覽表 (RMK00428) . 【PMT】本單面漆為"PVDF"，經會議決議需量測板溫並記錄之。每一張排程需量測一次否則追究責任 (RMK00503) | 訂單:2507DFD069/003 CC2 <生產備註> 事項如下 . 【修補漆】修補漆*1 (RMK-E_CHIN) . 【分切】客戶機台上限重5.2噸，請勿超過 (RMK-E_CHIN) . 【分切】郁潔曰：請依米數分切，700米一切，餘一小顆可不依限重（700M約3.604噸） (RMK-E_CHIN) . 1.本單若塗裝背面漆一律改為REVERSE COATING 例外訂單如下敘述 (RMK00163) . 2.例外訂單為R字頭超低光澤與PVDF (＞25μ)，背面漆可改 NATURE COATING，但搭配底漆避免遮蓋性不佳 (RMK00163) . ★★★注意！KP PVDF烘烤時間不得低於50秒，因此線速度 LS≦48 mpm★★★ (RMK00232) . 請出口主操加貼"請勿堆疊"標簽紅色 (RMK00317) . 因金屬粉塗裝捲取容易變形，請RCL重整後、包裝與倉庫一律放置SKID上防止變形 (RMK00317) . ★1.依2025/07/25 生產部週會，本單作為岩棉複合板測試。請各單位配合以★ (RMK00428) . 1.指定CR2&CG1(0.6~0.8指定CG2)生產以岩棉複合板板形品質生產與管制 (RMK00428) . 2.CR2生產請依循以下規定 (RMK00428) . 2.1. 生產方式比照森鉅產品 (RMK00428) . 2.2. 下工輥採用special crown (RMK00428) . 2.3. 末2 pass中波條件:10~12 I_UNIT,速度:600mpm(降速調板) (RMK00428) . 3.鍍鋅板形以現行岩棉複合板管制...2022/09/27會議 (RMK00428) . 4.烤漆依品質狀況可使用T/L (RMK00428) . 5.1.指定CG1, 製程SOP備註:(若 CG2 生產"5.1"與"5.2"不用理會) (RMK00428) . 5.2.參考SKP R/F=180, INC=70, EL%=0.40%, T/L E輥=7.5, C輥=5.1, L輥=7.7, #7 bending -0.9 (RMK00428) . 6.若GL鋼捲板形NG則通知PP＆TED相關人員。投入CC2重整平與生產 (RMK00428) . 7.★生產請注意！允許小邊波，不得產生中波★ (RMK00428) . 8.【品檢】烤漆出口每顆母鋼第二、第四分切頭板以及尾切的尾板需量測板形 (RMK00428) . 【烤漆收捲張力】注意！烤漆收捲張力請設定 2.4 kg/mm2 (RMK00428) . 【烤漆收捲張力】注意！CC1: TAPPERTENSION15％，CC2不變 (RMK00428) . 【烤漆岩棉板形】參考 烤漆產品一級品板形品質要求總覽表 (RMK00428) . 【PMT】本單面漆為"PVDF"，經會議決議需量測板溫並記錄之。每一張排程需量測一次否則追究責任 (RMK00503) | 訂單:2507DFD069/003 RCL <生產備註> 事項如下 . 因金屬粉塗裝捲取容易變形，請RCL重整後、包裝與倉庫一律放置SKID上防止變形 (RMK00317) . ★1.依2025/07/25 生產部週會，本單作為岩棉複合板測試。請各單位配合以★ (RMK00428) . 2.CR2生產請依循以下規定 (RMK00428) . 2.1. 生產方式比照森鉅產品 (RMK00428) . 2.2. 下工輥採用special crown (RMK00428) . 2.3. 末2 pass中波條件:10~12 I_UNIT,速度:600mpm(降速調板) (RMK00428) | 訂單:2507DFD069/003 CCPK <生產備註> 事項如下 . 因金屬粉塗裝捲取容易變形，請RCL重整後、包裝與倉庫一律放置SKID上防止變形 (RMK00317) | 訂單:2507DFD069/003 CGQC <品檢備註> 事項如下 . 1.指定CR2&CG1(0.6~0.8指定CG2)生產以岩棉複合板板形品質生產與管制 (RMK00428) . 2.CR2生產請依循以下規定 (RMK00428) . 2.1. 生產方式比照森鉅產品 (RMK00428) . 2.2. 下工輥採用special crown (RMK00428) . 2.3. 末2 pass中波條件:10~12 I_UNIT,速度:600mpm(降速調板) (RMK00428) . 2.4. 使用小工輥生產(工輥直徑410mm以下),以降低軋延力,提升板形平坦度水準. (RMK00428) . 3.鍍鋅板形以現行岩棉複合板管制...2022/09/27會議 (RMK00428) . 4.烤漆依品質狀況可使用T/L (RMK00428) . 5.1.指定CG1, 製程SOP備註:(若 CG2 生產"5.1"與"5.2"不用理會) (RMK00428) . 5.2.參考SKP R/F=180, INC=70, EL%=0.40%, T/L E輥=7.5, C輥=5.1, L輥=7.7, #7 bending -0.9 (RMK00428) . 6.若GL鋼捲板形NG則通知PP＆TED相關人員。投入CC2重整平與生產 (RMK00428) . 7.★生產請注意！允許小邊波，不得產生中波★ (RMK00428) . 8.【品檢】烤漆出口每顆母鋼第二、第四分切頭板以及尾切的尾板需量測板形 (RMK00428) . 【鍍鋅岩棉板形】參考 鍍(鋁)鋅產品一級品板形品質要求總覽表 (RMK00428) | 訂單:2507DFD069/003 CCQC <品檢備註> 事項如下 . 【分切】郁潔曰：請依米數分切，700米一切，餘一小顆可不依限重（700M約3.604噸） (RMK-E_CHIN) . 1.本單若塗裝背面漆一律改為REVERSE COATING 例外訂單如下敘述 (RMK00163) . 2.例外訂單為R字頭超低光澤與PVDF (＞25μ)，背面漆可改 NATURE COATING，但搭配底漆避免遮蓋性不佳 (RMK00163) . 因金屬粉塗裝捲取容易變形，請RCL重整後、包裝與倉庫一律放置SKID上防止變形 (RMK00317) . ★1.依2025/07/25 生產部週會，本單作為岩棉複合板測試。請各單位配合以★ (RMK00428) . 1.指定CR2&CG1(0.6~0.8指定CG2)生產以岩棉複合板板形品質生產與管制 (RMK00428) . 2.CR2生產請依循以下規定 (RMK00428) . 2.1. 生產方式比照森鉅產品 (RMK00428) . 2.2. 下工輥採用special crown (RMK00428) . 2.3. 末2 pass中波條件:10~12 I_UNIT,速度:600mpm(降速調板) (RMK00428) . 3.鍍鋅板形以現行岩棉複合板管制...2022/09/27會議 (RMK00428) . 4.烤漆依品質狀況可使用T/L (RMK00428) . 5.1.指定CG1, 製程SOP備註:(若 CG2 生產"5.1"與"5.2"不用理會) (RMK00428) . 5.2.參考SKP R/F=180, INC=70, EL%=0.40%, T/L E輥=7.5, C輥=5.1, L輥=7.7, #7 bending -0.9 (RMK00428) . 6.若GL鋼捲板形NG則通知PP＆TED相關人員。投入CC2重整平與生產 (RMK00428) . 7.★生產請注意！允許小邊波，不得產生中波★ (RMK00428) . 8.【品檢】烤漆出口每顆母鋼第二、第四分切頭板以及尾切的尾板需量測板形 (RMK00428) . 【烤漆收捲張力】注意！烤漆收捲張力請設定 2.4 kg/mm2 (RMK00428) . 【烤漆收捲張力】注意！CC1: TAPPERTENSION15％，CC2不變 (RMK00428) . 【烤漆岩棉板形】參考 烤漆產品一級品板形品質要求總覽表 (RMK00428) . 【PMT】本單面漆為"PVDF"，經會議決議需量測板溫並記錄之。每一張排程需量測一次否則追究責任 (RMK00503) | 訂單:2507DFD069/003 TOL <生產備註> 事項如下 . 6.若GL鋼捲板形NG則通知PP＆TED相關人員。投入CC2重整平與生產 (RMK00428) | 【分切】郁潔曰：請依米數分切，700米一切，餘一小顆可不依限重（700M約3.604噸）^^/CC1/CC2/CCQC/ <<.E_CHIN 2025/08/07 14:05.>> 【分切】客戶機台上限重5.2噸，請勿超過^^/CC1/CC2/ <<.E_CHIN 2025/08/07 14:06.>> 【修補漆】修補漆*1^^/CC1/CC2/ <<.E_CHIN 2025/08/07 14:06.>> | 訂單 2507DFD069/003 修改記錄如下: 20250725 13:13:39 (22030) 退火碼: >> S1, 用途碼: >> CIA021, 背面標示: >> C105, 訂單背面顏色(五碼): >> BW73Y, 背面漆膜厚: >> 12.5, 背面漆塗漆型式幾塗幾烤: >> 2, 鉻酸鹽: >> Z, 訂單厚度: >> 0.6, 訂單重: >> 10, 重量容許率(下限): >> 10, 重量容許率(上限): >> 10, 訂單寬度: >> 1117, 鍍製方式: >> AC, 鋼捲內徑: >> 508, 鋼捲下限重: >> 3, 鋼捲上限重: >> 5.2, 壓花條件碼: >> -, 表面花紋: >> R, GL鋅花要求下限: >> -, GL鋅花要求上限: >> -, 綠色識別碼: >> -, 印刷輥號: >> -, 產品代碼: >> PPGL, 皮膜碼: >> -, 單位別: >> M, 油品種類: >> Z, 塗油量: >> Z, 包裝代碼: >> D2 , 保護膜碼: >> -, 客戶試片取樣型式: >> -, 調質碼: >> S, 套筒碼: >> K , 規格: >> A792MSSGR275, 製造標準: >> ASTM, 表面處理劑種類: >> Z, 表面處理劑塗佈量: >> Z, 伸長率測試: >> N, 硬度測試碼: >> N, 抗拉強度測試: >> N, 降伏強度測試: >> N, 厚度變異: >> 0, 訂單正面顏色(五碼): >> FVY66, 正面漆膜厚: >> 25, 正面漆塗漆型式幾塗幾烤: >> 2, 修邊碼: >> Y, 重量碼: >> AW, 鋼捲捲向: >> I, 鍍層碼: >> AZM150, | *:
PPGL | 2507DFD070/001 | 1. 提醒：CNS 第三類保固 PPGL AZ150（含）以上，PPGI Z27 （含）以上 TOP ≧25U , BK 兩層塗裝 (OFP00448)-{.不符.} 2. 再三提醒確認！CNS &JIS 塗裝 PVDF 需要"3類"耐候等級。並注意鍍層或膜厚是否符合.... (OFP00568)-{.不符.} | 1. 部分大陸料含B元素超過CNS規範管制，故請原料CNS規範之訂單不要配大陸料 (OFP00684)-{.不符.} | 1. 提醒：CNS 第三類保固 PPGL AZ150（含）以上，PPGI Z27 （含）以上 TOP ≧25U , BK 兩層塗裝 (OFP00448)-{.不符.} 2. 再三提醒確認！CNS &JIS 塗裝 PVDF 需要"3類"耐候等級。並注意鍍層或膜厚是否符合.... (OFP00568)-{.不符.} 3. 部分大陸料含B元素超過CNS規範管制，故請原料CNS規範之訂單不要配大陸料 (OFP00684)-{.不符.} | 訂單:2507DFD070/001 CPL <生產備註> 事項如下 . 除HGI/ HGL 訂單邊緣不噴油. 其餘皆側緣噴油 (RMK00285) | 訂單:2507DFD070/001 CR1 <生產備註> 事項如下 . 完軋寬度超出管制值上限≦2mm時,冷軋繼續生產並填寫品質異常通報單給鍍鋅線,以便調整張力與板溫 (RMK00278) | 訂單:2507DFD070/001 CR2 <生產備註> 事項如下 . 完軋寬度超出管制值上限≦2mm時,冷軋繼續生產並填寫品質異常通報單給鍍鋅線,以便調整張力與板溫 (RMK00278) | 訂單:2507DFD070/001 CG1 <生產備註> 事項如下 . 平板類,鍍鋅生產時SKIN PASS & T/L 請依據鍍鋅標準規定生產 (RMK00100) . 鍍鋅表面不可有鋅痕、壓痕、凹陷、及刮傷 、應變痕等。 (RMK00100) . 出口鋼捲盤捲後目視不允許有鼓起. (RMK00100) | 訂單:2507DFD070/001 CG2 <生產備註> 事項如下 . 平板類,鍍鋅生產時SKIN PASS & T/L 請依據鍍鋅標準規定生產 (RMK00100) . 鍍鋅表面不可有鋅痕、壓痕、凹陷、及刮傷 、應變痕等。 (RMK00100) . 出口鋼捲盤捲後目視不允許有鼓起. (RMK00100) | 訂單:2507DFD070/001 CC1 <生產備註> 事項如下 . 【水痕】因YCP 近似深黑色水痕可能嚴重，因此指定CC1生產注意W/Q 使用純水與水量控制 (RMK-E_CHIN) . 1.本單若塗裝背面漆一律改為REVERSE COATING 例外訂單如下敘述 (RMK00163) . 2.例外訂單為R字頭超低光澤與PVDF (＞25μ)，背面漆可改 NATURE COATING，但搭配底漆避免遮蓋性不佳 (RMK00163) . ★品檢注意！JIS&CNS 訂單必須每滿50噸一定要再做一次TEST (RMK00259) . 1.有客戶要下CNS第3類,以下備註麻煩CCP與TSD遵循,謝謝! (RMK00394) . 1.1.面漆塗佈量務必>=90%（如果背面用面漆也一樣） (RMK00394) . 1.2.務必留30cm*全寬試片1片,供實驗室委託確認SST與QUV性能。並於試片上註明"SST 2000HRS、QUV 1500HRS" (RMK00394) . 【PMT】本單面漆為"PVDF"，經會議決議需量測板溫並記錄之。每一張排程需量測一次否則追究責任 (RMK00503) | 訂單:2507DFD070/001 CC2 <生產備註> 事項如下 . 【水痕】因YCP 近似深黑色水痕可能嚴重，因此指定CC1生產注意W/Q 使用純水與水量控制 (RMK-E_CHIN) . 1.本單若塗裝背面漆一律改為REVERSE COATING 例外訂單如下敘述 (RMK00163) . 2.例外訂單為R字頭超低光澤與PVDF (＞25μ)，背面漆可改 NATURE COATING，但搭配底漆避免遮蓋性不佳 (RMK00163) . ★品檢注意！JIS&CNS 訂單必須每滿50噸一定要再做一次TEST (RMK00259) . 1.有客戶要下CNS第3類,以下備註麻煩CCP與TSD遵循,謝謝! (RMK00394) . 1.1.面漆塗佈量務必>=90%（如果背面用面漆也一樣） (RMK00394) . 1.2.務必留30cm*全寬試片1片,供實驗室委託確認SST與QUV性能。並於試片上註明"SST 2000HRS、QUV 1500HRS" (RMK00394) . 【PMT】本單面漆為"PVDF"，經會議決議需量測板溫並記錄之。每一張排程需量測一次否則追究責任 (RMK00503) | 訂單:2507DFD070/001 RCL 無 <生產備註> 事項 | 訂單:2507DFD070/001 CCPK 無 <生產備註> 事項 | 訂單:2507DFD070/001 CGQC 無 <品檢備註> 事項 | 訂單:2507DFD070/001 CCQC <品檢備註> 事項如下 . 【水痕】因YCP 近似深黑色水痕可能嚴重，因此指定CC1生產注意W/Q 使用純水與水量控制 (RMK-E_CHIN) . 1.本單若塗裝背面漆一律改為REVERSE COATING 例外訂單如下敘述 (RMK00163) . 2.例外訂單為R字頭超低光澤與PVDF (＞25μ)，背面漆可改 NATURE COATING，但搭配底漆避免遮蓋性不佳 (RMK00163) . ★品檢注意！JIS&CNS 訂單必須每滿50噸一定要再做一次TEST (RMK00259) . 1.有客戶要下CNS第3類,以下備註麻煩CCP與TSD遵循,謝謝! (RMK00394) . 1.1.面漆塗佈量務必>=90%（如果背面用面漆也一樣） (RMK00394) . 1.2.務必留30cm*全寬試片1片,供實驗室委託確認SST與QUV性能。並於試片上註明"SST 2000HRS、QUV 1500HRS" (RMK00394) . 【PMT】本單面漆為"PVDF"，經會議決議需量測板溫並記錄之。每一張排程需量測一次否則追究責任 (RMK00503) | 訂單:2507DFD070/001 TOL 無 <生產備註> 事項 | 【水痕】因YCP 近似深黑色水痕可能嚴重，因此指定CC1生產注意W/Q 使用純水與水量控制^^/CC1/CC2/CCQC/^^ <<.E_CHIN 2025/08/29 13:14.>> | 訂單 2507DFD070/001 修改記錄如下: 20250725 13:48:58 (24020) 退火碼: >> S1, 用途碼: >> CIA008, 背面標示: >> C815, 訂單背面顏色(五碼): >> XXXXX, 背面漆膜厚: >> NOM, 背面漆塗漆型式幾塗幾烤: >> 2, 鉻酸鹽: >> Z, 訂單厚度: >> 0.576, 訂單重: >> 21, 重量容許率(下限): >> 10, 重量容許率(上限): >> 10, 訂單寬度: >> 1219, 鍍製方式: >> AC, 鋼捲內徑: >> 508, 鋼捲下限重: >> 3.5, 鋼捲上限重: >> 5, 壓花條件碼: >> -, 表面花紋: >> R, 綠色識別碼: >> -, 印刷輥號: >> -, 產品代碼: >> PPGL, 皮膜碼: >> -, 單位別: >> M, 油品種類: >> Z, 塗油量: >> Z, 包裝代碼: >> D2 , 保護膜碼: >> -, 客戶試片取樣型式: >> -, 調質碼: >> S, 套筒碼: >> R , 規格: >> CGLC400-30, 製造標準: >> CNS, 表面處理劑種類: >> Z, 表面處理劑塗佈量: >> Z, 伸長率測試: >> N, 硬度測試碼: >> N, 抗拉強度測試: >> N, 降伏強度測試: >> N, 厚度變異: >> 0, 訂單正面顏色(五碼): >> XXXXX, 正面漆膜厚: >> NOM, 正面漆塗漆型式幾塗幾烤: >> 2, 修邊碼: >> Y, 重量碼: >> AW, 鋼捲捲向: >> I, 鍍層碼: >> AZ150, 20250826 13:55:00 (24020) 訂單背面顏色(五碼): XXXXX >> BW73Y, 背面漆膜厚: NOM >> 12.5, 訂單正面顏色(五碼): XXXXX >> FY827, 正面漆膜厚: NOM >> 25, | *:
PPGL | 2507DFD070/002 | 1. 提醒：CNS 第三類保固 PPGL AZ150（含）以上，PPGI Z27 （含）以上 TOP ≧25U , BK 兩層塗裝 (OFP00448)-{.不符.} 2. 再三提醒確認！CNS &JIS 塗裝 PVDF 需要"3類"耐候等級。並注意鍍層或膜厚是否符合.... (OFP00568)-{.不符.} 3. ※【提醒】！曾因岩棉複合板BK材質發生黏不住，若BK顏色未曾使用於複合板訂單時需確認※ (OFP00625)-{.不符.} | 1. 部分大陸料含B元素超過CNS規範管制，故請原料CNS規範之訂單不要配大陸料 (OFP00684)-{.不符.} 2. 用途 CIA021 岩棉複合板"忌用"超修鋼捲(HR寬度-訂單寬度 ＞30 MM) (OFP00718)-{.不符.} | 1. 提醒：CNS 第三類保固 PPGL AZ150（含）以上，PPGI Z27 （含）以上 TOP ≧25U , BK 兩層塗裝 (OFP00448)-{.不符.} 2. 再三提醒確認！CNS &JIS 塗裝 PVDF 需要"3類"耐候等級。並注意鍍層或膜厚是否符合.... (OFP00568)-{.不符.} 3. ※【提醒】！曾因岩棉複合板BK材質發生黏不住，若BK顏色未曾使用於複合板訂單時需確認※ (OFP00625)-{.不符.} 4. 部分大陸料含B元素超過CNS規範管制，故請原料CNS規範之訂單不要配大陸料 (OFP00684)-{.不符.} 5. 用途 CIA021 岩棉複合板"忌用"超修鋼捲(HR寬度-訂單寬度 ＞30 MM) (OFP00718)-{.不符.} | 訂單:2507DFD070/002 CPL <生產備註> 事項如下 . 除HGI/ HGL 訂單邊緣不噴油. 其餘皆側緣噴油 (RMK00285) . 1.指定CR2&CG1(0.6~0.8指定CG2)生產以岩棉複合板板形品質生產與管制 (RMK00428) . 2.CR2生產請依循以下規定 (RMK00428) . 2.1. 生產方式比照森鉅產品 (RMK00428) . 2.2. 下工輥採用special crown (RMK00428) . 2.3. 末2 pass中波條件:10~12 I_UNIT,速度:600mpm(降速調板) (RMK00428) . 5.2.參考SKP R/F=180, INC=70, EL%=0.40%, T/L E輥=7.5, C輥=5.1, L輥=7.7, #7 bending -0.9 (RMK00428) | 訂單:2507DFD070/002 CR1 <生產備註> 事項如下 . 完軋寬度超出管制值上限≦2mm時,冷軋繼續生產並填寫品質異常通報單給鍍鋅線,以便調整張力與板溫 (RMK00278) . 1.指定CR2&CG1(0.6~0.8指定CG2)生產以岩棉複合板板形品質生產與管制 (RMK00428) . 2.CR2生產請依循以下規定 (RMK00428) . 2.1. 生產方式比照森鉅產品 (RMK00428) . 2.2. 下工輥採用special crown (RMK00428) . 2.3. 末2 pass中波條件:10~12 I_UNIT,速度:600mpm(降速調板) (RMK00428) . 2.4. 使用小工輥生產(工輥直徑410mm以下),以降低軋延力,提升板形平坦度水準. (RMK00428) . 5.2.參考SKP R/F=180, INC=70, EL%=0.40%, T/L E輥=7.5, C輥=5.1, L輥=7.7, #7 bending -0.9 (RMK00428) | 訂單:2507DFD070/002 CR2 <生產備註> 事項如下 . 完軋寬度超出管制值上限≦2mm時,冷軋繼續生產並填寫品質異常通報單給鍍鋅線,以便調整張力與板溫 (RMK00278) . 1.指定CR2&CG1(0.6~0.8指定CG2)生產以岩棉複合板板形品質生產與管制 (RMK00428) . 2.CR2生產請依循以下規定 (RMK00428) . 2.1. 生產方式比照森鉅產品 (RMK00428) . 2.2. 下工輥採用special crown (RMK00428) . 2.3. 末2 pass中波條件:10~12 I_UNIT,速度:600mpm(降速調板) (RMK00428) . 2.4. 使用小工輥生產(工輥直徑410mm以下),以降低軋延力,提升板形平坦度水準. (RMK00428) . 5.2.參考SKP R/F=180, INC=70, EL%=0.40%, T/L E輥=7.5, C輥=5.1, L輥=7.7, #7 bending -0.9 (RMK00428) | 訂單:2507DFD070/002 CG1 <生產備註> 事項如下 . ★1.依2025/07/25 生產部週會，本單作為岩棉複合板測試。請各單位配合以★ (RMK00428) . 1.指定CR2&CG1(0.6~0.8指定CG2)生產以岩棉複合板板形品質生產與管制 (RMK00428) . 2.CR2生產請依循以下規定 (RMK00428) . 2.1. 生產方式比照森鉅產品 (RMK00428) . 2.2. 下工輥採用special crown (RMK00428) . 2.3. 末2 pass中波條件:10~12 I_UNIT,速度:600mpm(降速調板) (RMK00428) . 2.4. 使用小工輥生產(工輥直徑410mm以下),以降低軋延力,提升板形平坦度水準. (RMK00428) . 3.鍍鋅板形以現行岩棉複合板管制...2022/09/27會議 (RMK00428) . 4.烤漆依品質狀況可使用T/L (RMK00428) . 5.1.指定CG1, 製程SOP備註:(若 CG2 生產"5.1"與"5.2"不用理會) (RMK00428) . 5.2.參考SKP R/F=180, INC=70, EL%=0.40%, T/L E輥=7.5, C輥=5.1, L輥=7.7, #7 bending -0.9 (RMK00428) . 6.若GL鋼捲板形NG則通知PP＆TED相關人員。投入CC2重整平與生產 (RMK00428) . 7.★生產請注意！允許小邊波，不得產生中波★ (RMK00428) . 8.【品檢】烤漆出口每顆母鋼第二、第四分切頭板以及尾切的尾板需量測板形 (RMK00428) . 【鍍鋅岩棉板形】參考 鍍(鋁)鋅產品一級品板形品質要求總覽表 (RMK00428) | 訂單:2507DFD070/002 CG2 <生產備註> 事項如下 . ★1.依2025/07/25 生產部週會，本單作為岩棉複合板測試。請各單位配合以★ (RMK00428) . 1.指定CR2&CG1(0.6~0.8指定CG2)生產以岩棉複合板板形品質生產與管制 (RMK00428) . 2.CR2生產請依循以下規定 (RMK00428) . 2.1. 生產方式比照森鉅產品 (RMK00428) . 2.2. 下工輥採用special crown (RMK00428) . 2.3. 末2 pass中波條件:10~12 I_UNIT,速度:600mpm(降速調板) (RMK00428) . 2.4. 使用小工輥生產(工輥直徑410mm以下),以降低軋延力,提升板形平坦度水準. (RMK00428) . 3.鍍鋅板形以現行岩棉複合板管制...2022/09/27會議 (RMK00428) . 4.烤漆依品質狀況可使用T/L (RMK00428) . 6.若GL鋼捲板形NG則通知PP＆TED相關人員。投入CC2重整平與生產 (RMK00428) . 7.★生產請注意！允許小邊波，不得產生中波★ (RMK00428) . 8.【品檢】烤漆出口每顆母鋼第二、第四分切頭板以及尾切的尾板需量測板形 (RMK00428) . 【鍍鋅岩棉板形】參考 鍍(鋁)鋅產品一級品板形品質要求總覽表 (RMK00428) | 訂單:2507DFD070/002 CC1 <生產備註> 事項如下 . 1.本單若塗裝背面漆一律改為REVERSE COATING 例外訂單如下敘述 (RMK00163) . 2.例外訂單為R字頭超低光澤與PVDF (＞25μ)，背面漆可改 NATURE COATING，但搭配底漆避免遮蓋性不佳 (RMK00163) . ★品檢注意！JIS&CNS 訂單必須每滿50噸一定要再做一次TEST (RMK00259) . 1.有客戶要下CNS第3類,以下備註麻煩CCP與TSD遵循,謝謝! (RMK00394) . 1.1.面漆塗佈量務必>=90%（如果背面用面漆也一樣） (RMK00394) . 1.2.務必留30cm*全寬試片1片,供實驗室委託確認SST與QUV性能。並於試片上註明"SST 2000HRS、QUV 1500HRS" (RMK00394) . ★1.依2025/07/25 生產部週會，本單作為岩棉複合板測試。請各單位配合以★ (RMK00428) . 1.指定CR2&CG1(0.6~0.8指定CG2)生產以岩棉複合板板形品質生產與管制 (RMK00428) . 2.CR2生產請依循以下規定 (RMK00428) . 2.1. 生產方式比照森鉅產品 (RMK00428) . 2.2. 下工輥採用special crown (RMK00428) . 2.3. 末2 pass中波條件:10~12 I_UNIT,速度:600mpm(降速調板) (RMK00428) . 3.鍍鋅板形以現行岩棉複合板管制...2022/09/27會議 (RMK00428) . 4.烤漆依品質狀況可使用T/L (RMK00428) . 5.1.指定CG1, 製程SOP備註:(若 CG2 生產"5.1"與"5.2"不用理會) (RMK00428) . 5.2.參考SKP R/F=180, INC=70, EL%=0.40%, T/L E輥=7.5, C輥=5.1, L輥=7.7, #7 bending -0.9 (RMK00428) . 6.若GL鋼捲板形NG則通知PP＆TED相關人員。投入CC2重整平與生產 (RMK00428) . 7.★生產請注意！允許小邊波，不得產生中波★ (RMK00428) . 8.【品檢】烤漆出口每顆母鋼第二、第四分切頭板以及尾切的尾板需量測板形 (RMK00428) . 【烤漆收捲張力】注意！烤漆收捲張力請設定 2.4 kg/mm2 (RMK00428) . 【烤漆收捲張力】注意！CC1: TAPPERTENSION15％，CC2不變 (RMK00428) . 【烤漆岩棉板形】參考 烤漆產品一級品板形品質要求總覽表 (RMK00428) . 【PMT】本單面漆為"PVDF"，經會議決議需量測板溫並記錄之。每一張排程需量測一次否則追究責任 (RMK00503) | 訂單:2507DFD070/002 CC2 <生產備註> 事項如下 . 1.本單若塗裝背面漆一律改為REVERSE COATING 例外訂單如下敘述 (RMK00163) . 2.例外訂單為R字頭超低光澤與PVDF (＞25μ)，背面漆可改 NATURE COATING，但搭配底漆避免遮蓋性不佳 (RMK00163) . ★品檢注意！JIS&CNS 訂單必須每滿50噸一定要再做一次TEST (RMK00259) . 1.有客戶要下CNS第3類,以下備註麻煩CCP與TSD遵循,謝謝! (RMK00394) . 1.1.面漆塗佈量務必>=90%（如果背面用面漆也一樣） (RMK00394) . 1.2.務必留30cm*全寬試片1片,供實驗室委託確認SST與QUV性能。並於試片上註明"SST 2000HRS、QUV 1500HRS" (RMK00394) . ★1.依2025/07/25 生產部週會，本單作為岩棉複合板測試。請各單位配合以★ (RMK00428) . 1.指定CR2&CG1(0.6~0.8指定CG2)生產以岩棉複合板板形品質生產與管制 (RMK00428) . 2.CR2生產請依循以下規定 (RMK00428) . 2.1. 生產方式比照森鉅產品 (RMK00428) . 2.2. 下工輥採用special crown (RMK00428) . 2.3. 末2 pass中波條件:10~12 I_UNIT,速度:600mpm(降速調板) (RMK00428) . 3.鍍鋅板形以現行岩棉複合板管制...2022/09/27會議 (RMK00428) . 4.烤漆依品質狀況可使用T/L (RMK00428) . 5.1.指定CG1, 製程SOP備註:(若 CG2 生產"5.1"與"5.2"不用理會) (RMK00428) . 5.2.參考SKP R/F=180, INC=70, EL%=0.40%, T/L E輥=7.5, C輥=5.1, L輥=7.7, #7 bending -0.9 (RMK00428) . 6.若GL鋼捲板形NG則通知PP＆TED相關人員。投入CC2重整平與生產 (RMK00428) . 7.★生產請注意！允許小邊波，不得產生中波★ (RMK00428) . 8.【品檢】烤漆出口每顆母鋼第二、第四分切頭板以及尾切的尾板需量測板形 (RMK00428) . 【烤漆收捲張力】注意！烤漆收捲張力請設定 2.4 kg/mm2 (RMK00428) . 【烤漆收捲張力】注意！CC1: TAPPERTENSION15％，CC2不變 (RMK00428) . 【烤漆岩棉板形】參考 烤漆產品一級品板形品質要求總覽表 (RMK00428) . 【PMT】本單面漆為"PVDF"，經會議決議需量測板溫並記錄之。每一張排程需量測一次否則追究責任 (RMK00503) | 訂單:2507DFD070/002 RCL <生產備註> 事項如下 . ★1.依2025/07/25 生產部週會，本單作為岩棉複合板測試。請各單位配合以★ (RMK00428) . 2.CR2生產請依循以下規定 (RMK00428) . 2.1. 生產方式比照森鉅產品 (RMK00428) . 2.2. 下工輥採用special crown (RMK00428) . 2.3. 末2 pass中波條件:10~12 I_UNIT,速度:600mpm(降速調板) (RMK00428) | 訂單:2507DFD070/002 CCPK 無 <生產備註> 事項 | 訂單:2507DFD070/002 CGQC <品檢備註> 事項如下 . 1.指定CR2&CG1(0.6~0.8指定CG2)生產以岩棉複合板板形品質生產與管制 (RMK00428) . 2.CR2生產請依循以下規定 (RMK00428) . 2.1. 生產方式比照森鉅產品 (RMK00428) . 2.2. 下工輥採用special crown (RMK00428) . 2.3. 末2 pass中波條件:10~12 I_UNIT,速度:600mpm(降速調板) (RMK00428) . 2.4. 使用小工輥生產(工輥直徑410mm以下),以降低軋延力,提升板形平坦度水準. (RMK00428) . 3.鍍鋅板形以現行岩棉複合板管制...2022/09/27會議 (RMK00428) . 4.烤漆依品質狀況可使用T/L (RMK00428) . 5.1.指定CG1, 製程SOP備註:(若 CG2 生產"5.1"與"5.2"不用理會) (RMK00428) . 5.2.參考SKP R/F=180, INC=70, EL%=0.40%, T/L E輥=7.5, C輥=5.1, L輥=7.7, #7 bending -0.9 (RMK00428) . 6.若GL鋼捲板形NG則通知PP＆TED相關人員。投入CC2重整平與生產 (RMK00428) . 7.★生產請注意！允許小邊波，不得產生中波★ (RMK00428) . 8.【品檢】烤漆出口每顆母鋼第二、第四分切頭板以及尾切的尾板需量測板形 (RMK00428) . 【鍍鋅岩棉板形】參考 鍍(鋁)鋅產品一級品板形品質要求總覽表 (RMK00428) | 訂單:2507DFD070/002 CCQC <品檢備註> 事項如下 . 1.本單若塗裝背面漆一律改為REVERSE COATING 例外訂單如下敘述 (RMK00163) . 2.例外訂單為R字頭超低光澤與PVDF (＞25μ)，背面漆可改 NATURE COATING，但搭配底漆避免遮蓋性不佳 (RMK00163) . ★品檢注意！JIS&CNS 訂單必須每滿50噸一定要再做一次TEST (RMK00259) . 1.有客戶要下CNS第3類,以下備註麻煩CCP與TSD遵循,謝謝! (RMK00394) . 1.1.面漆塗佈量務必>=90%（如果背面用面漆也一樣） (RMK00394) . 1.2.務必留30cm*全寬試片1片,供實驗室委託確認SST與QUV性能。並於試片上註明"SST 2000HRS、QUV 1500HRS" (RMK00394) . ★1.依2025/07/25 生產部週會，本單作為岩棉複合板測試。請各單位配合以★ (RMK00428) . 1.指定CR2&CG1(0.6~0.8指定CG2)生產以岩棉複合板板形品質生產與管制 (RMK00428) . 2.CR2生產請依循以下規定 (RMK00428) . 2.1. 生產方式比照森鉅產品 (RMK00428) . 2.2. 下工輥採用special crown (RMK00428) . 2.3. 末2 pass中波條件:10~12 I_UNIT,速度:600mpm(降速調板) (RMK00428) . 3.鍍鋅板形以現行岩棉複合板管制...2022/09/27會議 (RMK00428) . 4.烤漆依品質狀況可使用T/L (RMK00428) . 5.1.指定CG1, 製程SOP備註:(若 CG2 生產"5.1"與"5.2"不用理會) (RMK00428) . 5.2.參考SKP R/F=180, INC=70, EL%=0.40%, T/L E輥=7.5, C輥=5.1, L輥=7.7, #7 bending -0.9 (RMK00428) . 6.若GL鋼捲板形NG則通知PP＆TED相關人員。投入CC2重整平與生產 (RMK00428) . 7.★生產請注意！允許小邊波，不得產生中波★ (RMK00428) . 8.【品檢】烤漆出口每顆母鋼第二、第四分切頭板以及尾切的尾板需量測板形 (RMK00428) . 【烤漆收捲張力】注意！烤漆收捲張力請設定 2.4 kg/mm2 (RMK00428) . 【烤漆收捲張力】注意！CC1: TAPPERTENSION15％，CC2不變 (RMK00428) . 【烤漆岩棉板形】參考 烤漆產品一級品板形品質要求總覽表 (RMK00428) . 【PMT】本單面漆為"PVDF"，經會議決議需量測板溫並記錄之。每一張排程需量測一次否則追究責任 (RMK00503) | 訂單:2507DFD070/002 TOL <生產備註> 事項如下 . 6.若GL鋼捲板形NG則通知PP＆TED相關人員。投入CC2重整平與生產 (RMK00428) |  | 訂單 2507DFD070/002 修改記錄如下: 20250725 13:49:01 (24020) 退火碼: >> S1, 用途碼: >> CIA008, 背面標示: >> C815, 訂單背面顏色(五碼): >> XXXXX, 背面漆膜厚: >> NOM, 背面漆塗漆型式幾塗幾烤: >> 2, 鉻酸鹽: >> Z, 訂單厚度: >> 0.576, 訂單重: >> 10, 重量容許率(下限): >> 10, 重量容許率(上限): >> 10, 訂單寬度: >> 1095, 鍍製方式: >> AC, 鋼捲內徑: >> 508, 鋼捲下限重: >> 3.5, 鋼捲上限重: >> 5, 壓花條件碼: >> -, 表面花紋: >> R, 綠色識別碼: >> -, 印刷輥號: >> -, 產品代碼: >> PPGL, 皮膜碼: >> -, 單位別: >> M, 油品種類: >> Z, 塗油量: >> Z, 包裝代碼: >> D2 , 保護膜碼: >> -, 客戶試片取樣型式: >> -, 調質碼: >> S, 套筒碼: >> R , 規格: >> CGLC400-30, 製造標準: >> CNS, 表面處理劑種類: >> Z, 表面處理劑塗佈量: >> Z, 伸長率測試: >> N, 硬度測試碼: >> N, 抗拉強度測試: >> N, 降伏強度測試: >> N, 厚度變異: >> 0, 訂單正面顏色(五碼): >> XXXXX, 正面漆膜厚: >> NOM, 正面漆塗漆型式幾塗幾烤: >> 2, 修邊碼: >> Y, 重量碼: >> AW, 鋼捲捲向: >> I, 鍍層碼: >> AZ150, 20250725 14:09:45 (24020) 用途碼: CIA008 >> CIA021, 套筒碼: R >> K , 20250826 13:55:07 (24020) 訂單背面顏色(五碼): XXXXX >> BW73Y, 背面漆膜厚: NOM >> 12.5, 訂單正面顏色(五碼): XXXXX >> FY827, 正面漆膜厚: NOM >> 25, 20250827 14:38:30 (24020) 用途碼: CIA021 >> CIA001, 20250828 10:35:43 (24025) 套筒碼: K >> R , 20250828 13:49:22 (25028) 用途碼: CIA001 >> CIA021, 套筒碼: R >> K , | *:
PPGL | 2507DFD070/003 | 1. 提醒：CNS 第三類保固 PPGL AZ150（含）以上，PPGI Z27 （含）以上 TOP ≧25U , BK 兩層塗裝 (OFP00448)-{.不符.} 2. 再三提醒確認！CNS &JIS 塗裝 PVDF 需要"3類"耐候等級。並注意鍍層或膜厚是否符合.... (OFP00568)-{.不符.} 3. ※【提醒】！曾因岩棉複合板BK材質發生黏不住，若BK顏色未曾使用於複合板訂單時需確認※ (OFP00625)-{.不符.} | 1. 部分大陸料含B元素超過CNS規範管制，故請原料CNS規範之訂單不要配大陸料 (OFP00684)-{.不符.} 2. 用途 CIA021 岩棉複合板"忌用"超修鋼捲(HR寬度-訂單寬度 ＞30 MM) (OFP00718)-{.不符.} | 1. 提醒：CNS 第三類保固 PPGL AZ150（含）以上，PPGI Z27 （含）以上 TOP ≧25U , BK 兩層塗裝 (OFP00448)-{.不符.} 2. 再三提醒確認！CNS &JIS 塗裝 PVDF 需要"3類"耐候等級。並注意鍍層或膜厚是否符合.... (OFP00568)-{.不符.} 3. ※【提醒】！曾因岩棉複合板BK材質發生黏不住，若BK顏色未曾使用於複合板訂單時需確認※ (OFP00625)-{.不符.} 4. 部分大陸料含B元素超過CNS規範管制，故請原料CNS規範之訂單不要配大陸料 (OFP00684)-{.不符.} 5. 用途 CIA021 岩棉複合板"忌用"超修鋼捲(HR寬度-訂單寬度 ＞30 MM) (OFP00718)-{.不符.} | 訂單:2507DFD070/003 CPL <生產備註> 事項如下 . 除HGI/ HGL 訂單邊緣不噴油. 其餘皆側緣噴油 (RMK00285) . 1.指定CR2&CG1(0.6~0.8指定CG2)生產以岩棉複合板板形品質生產與管制 (RMK00428) . 2.CR2生產請依循以下規定 (RMK00428) . 2.1. 生產方式比照森鉅產品 (RMK00428) . 2.2. 下工輥採用special crown (RMK00428) . 2.3. 末2 pass中波條件:10~12 I_UNIT,速度:600mpm(降速調板) (RMK00428) . 5.2.參考SKP R/F=180, INC=70, EL%=0.40%, T/L E輥=7.5, C輥=5.1, L輥=7.7, #7 bending -0.9 (RMK00428) | 訂單:2507DFD070/003 CR1 <生產備註> 事項如下 . 完軋寬度超出管制值上限≦2mm時,冷軋繼續生產並填寫品質異常通報單給鍍鋅線,以便調整張力與板溫 (RMK00278) . 1.指定CR2&CG1(0.6~0.8指定CG2)生產以岩棉複合板板形品質生產與管制 (RMK00428) . 2.CR2生產請依循以下規定 (RMK00428) . 2.1. 生產方式比照森鉅產品 (RMK00428) . 2.2. 下工輥採用special crown (RMK00428) . 2.3. 末2 pass中波條件:10~12 I_UNIT,速度:600mpm(降速調板) (RMK00428) . 2.4. 使用小工輥生產(工輥直徑410mm以下),以降低軋延力,提升板形平坦度水準. (RMK00428) . 5.2.參考SKP R/F=180, INC=70, EL%=0.40%, T/L E輥=7.5, C輥=5.1, L輥=7.7, #7 bending -0.9 (RMK00428) | 訂單:2507DFD070/003 CR2 <生產備註> 事項如下 . 完軋寬度超出管制值上限≦2mm時,冷軋繼續生產並填寫品質異常通報單給鍍鋅線,以便調整張力與板溫 (RMK00278) . 1.指定CR2&CG1(0.6~0.8指定CG2)生產以岩棉複合板板形品質生產與管制 (RMK00428) . 2.CR2生產請依循以下規定 (RMK00428) . 2.1. 生產方式比照森鉅產品 (RMK00428) . 2.2. 下工輥採用special crown (RMK00428) . 2.3. 末2 pass中波條件:10~12 I_UNIT,速度:600mpm(降速調板) (RMK00428) . 2.4. 使用小工輥生產(工輥直徑410mm以下),以降低軋延力,提升板形平坦度水準. (RMK00428) . 5.2.參考SKP R/F=180, INC=70, EL%=0.40%, T/L E輥=7.5, C輥=5.1, L輥=7.7, #7 bending -0.9 (RMK00428) | 訂單:2507DFD070/003 CG1 <生產備註> 事項如下 . ★1.依2025/07/25 生產部週會，本單作為岩棉複合板測試。請各單位配合以★ (RMK00428) . 1.指定CR2&CG1(0.6~0.8指定CG2)生產以岩棉複合板板形品質生產與管制 (RMK00428) . 2.CR2生產請依循以下規定 (RMK00428) . 2.1. 生產方式比照森鉅產品 (RMK00428) . 2.2. 下工輥採用special crown (RMK00428) . 2.3. 末2 pass中波條件:10~12 I_UNIT,速度:600mpm(降速調板) (RMK00428) . 2.4. 使用小工輥生產(工輥直徑410mm以下),以降低軋延力,提升板形平坦度水準. (RMK00428) . 3.鍍鋅板形以現行岩棉複合板管制...2022/09/27會議 (RMK00428) . 4.烤漆依品質狀況可使用T/L (RMK00428) . 5.1.指定CG1, 製程SOP備註:(若 CG2 生產"5.1"與"5.2"不用理會) (RMK00428) . 5.2.參考SKP R/F=180, INC=70, EL%=0.40%, T/L E輥=7.5, C輥=5.1, L輥=7.7, #7 bending -0.9 (RMK00428) . 6.若GL鋼捲板形NG則通知PP＆TED相關人員。投入CC2重整平與生產 (RMK00428) . 7.★生產請注意！允許小邊波，不得產生中波★ (RMK00428) . 8.【品檢】烤漆出口每顆母鋼第二、第四分切頭板以及尾切的尾板需量測板形 (RMK00428) . 【鍍鋅岩棉板形】參考 鍍(鋁)鋅產品一級品板形品質要求總覽表 (RMK00428) | 訂單:2507DFD070/003 CG2 <生產備註> 事項如下 . ★1.依2025/07/25 生產部週會，本單作為岩棉複合板測試。請各單位配合以★ (RMK00428) . 1.指定CR2&CG1(0.6~0.8指定CG2)生產以岩棉複合板板形品質生產與管制 (RMK00428) . 2.CR2生產請依循以下規定 (RMK00428) . 2.1. 生產方式比照森鉅產品 (RMK00428) . 2.2. 下工輥採用special crown (RMK00428) . 2.3. 末2 pass中波條件:10~12 I_UNIT,速度:600mpm(降速調板) (RMK00428) . 2.4. 使用小工輥生產(工輥直徑410mm以下),以降低軋延力,提升板形平坦度水準. (RMK00428) . 3.鍍鋅板形以現行岩棉複合板管制...2022/09/27會議 (RMK00428) . 4.烤漆依品質狀況可使用T/L (RMK00428) . 6.若GL鋼捲板形NG則通知PP＆TED相關人員。投入CC2重整平與生產 (RMK00428) . 7.★生產請注意！允許小邊波，不得產生中波★ (RMK00428) . 8.【品檢】烤漆出口每顆母鋼第二、第四分切頭板以及尾切的尾板需量測板形 (RMK00428) . 【鍍鋅岩棉板形】參考 鍍(鋁)鋅產品一級品板形品質要求總覽表 (RMK00428) | 訂單:2507DFD070/003 CC1 <生產備註> 事項如下 . 1.本單若塗裝背面漆一律改為REVERSE COATING 例外訂單如下敘述 (RMK00163) . 2.例外訂單為R字頭超低光澤與PVDF (＞25μ)，背面漆可改 NATURE COATING，但搭配底漆避免遮蓋性不佳 (RMK00163) . ★★★注意！KP PVDF烘烤時間不得低於50秒，因此線速度 LS≦48 mpm★★★ (RMK00232) . ★品檢注意！JIS&CNS 訂單必須每滿50噸一定要再做一次TEST (RMK00259) . 1.有客戶要下CNS第3類,以下備註麻煩CCP與TSD遵循,謝謝! (RMK00394) . 1.1.面漆塗佈量務必>=90%（如果背面用面漆也一樣） (RMK00394) . 1.2.務必留30cm*全寬試片1片,供實驗室委託確認SST與QUV性能。並於試片上註明"SST 2000HRS、QUV 1500HRS" (RMK00394) . ★1.依2025/07/25 生產部週會，本單作為岩棉複合板測試。請各單位配合以★ (RMK00428) . 1.指定CR2&CG1(0.6~0.8指定CG2)生產以岩棉複合板板形品質生產與管制 (RMK00428) . 2.CR2生產請依循以下規定 (RMK00428) . 2.1. 生產方式比照森鉅產品 (RMK00428) . 2.2. 下工輥採用special crown (RMK00428) . 2.3. 末2 pass中波條件:10~12 I_UNIT,速度:600mpm(降速調板) (RMK00428) . 3.鍍鋅板形以現行岩棉複合板管制...2022/09/27會議 (RMK00428) . 4.烤漆依品質狀況可使用T/L (RMK00428) . 5.1.指定CG1, 製程SOP備註:(若 CG2 生產"5.1"與"5.2"不用理會) (RMK00428) . 5.2.參考SKP R/F=180, INC=70, EL%=0.40%, T/L E輥=7.5, C輥=5.1, L輥=7.7, #7 bending -0.9 (RMK00428) . 6.若GL鋼捲板形NG則通知PP＆TED相關人員。投入CC2重整平與生產 (RMK00428) . 7.★生產請注意！允許小邊波，不得產生中波★ (RMK00428) . 8.【品檢】烤漆出口每顆母鋼第二、第四分切頭板以及尾切的尾板需量測板形 (RMK00428) . 【烤漆收捲張力】注意！烤漆收捲張力請設定 2.4 kg/mm2 (RMK00428) . 【烤漆收捲張力】注意！CC1: TAPPERTENSION15％，CC2不變 (RMK00428) . 【烤漆岩棉板形】參考 烤漆產品一級品板形品質要求總覽表 (RMK00428) . 【PMT】本單面漆為"PVDF"，經會議決議需量測板溫並記錄之。每一張排程需量測一次否則追究責任 (RMK00503) | 訂單:2507DFD070/003 CC2 <生產備註> 事項如下 . 1.本單若塗裝背面漆一律改為REVERSE COATING 例外訂單如下敘述 (RMK00163) . 2.例外訂單為R字頭超低光澤與PVDF (＞25μ)，背面漆可改 NATURE COATING，但搭配底漆避免遮蓋性不佳 (RMK00163) . ★★★注意！KP PVDF烘烤時間不得低於50秒，因此線速度 LS≦48 mpm★★★ (RMK00232) . ★品檢注意！JIS&CNS 訂單必須每滿50噸一定要再做一次TEST (RMK00259) . 1.有客戶要下CNS第3類,以下備註麻煩CCP與TSD遵循,謝謝! (RMK00394) . 1.1.面漆塗佈量務必>=90%（如果背面用面漆也一樣） (RMK00394) . 1.2.務必留30cm*全寬試片1片,供實驗室委託確認SST與QUV性能。並於試片上註明"SST 2000HRS、QUV 1500HRS" (RMK00394) . ★1.依2025/07/25 生產部週會，本單作為岩棉複合板測試。請各單位配合以★ (RMK00428) . 1.指定CR2&CG1(0.6~0.8指定CG2)生產以岩棉複合板板形品質生產與管制 (RMK00428) . 2.CR2生產請依循以下規定 (RMK00428) . 2.1. 生產方式比照森鉅產品 (RMK00428) . 2.2. 下工輥採用special crown (RMK00428) . 2.3. 末2 pass中波條件:10~12 I_UNIT,速度:600mpm(降速調板) (RMK00428) . 3.鍍鋅板形以現行岩棉複合板管制...2022/09/27會議 (RMK00428) . 4.烤漆依品質狀況可使用T/L (RMK00428) . 5.1.指定CG1, 製程SOP備註:(若 CG2 生產"5.1"與"5.2"不用理會) (RMK00428) . 5.2.參考SKP R/F=180, INC=70, EL%=0.40%, T/L E輥=7.5, C輥=5.1, L輥=7.7, #7 bending -0.9 (RMK00428) . 6.若GL鋼捲板形NG則通知PP＆TED相關人員。投入CC2重整平與生產 (RMK00428) . 7.★生產請注意！允許小邊波，不得產生中波★ (RMK00428) . 8.【品檢】烤漆出口每顆母鋼第二、第四分切頭板以及尾切的尾板需量測板形 (RMK00428) . 【烤漆收捲張力】注意！烤漆收捲張力請設定 2.4 kg/mm2 (RMK00428) . 【烤漆收捲張力】注意！CC1: TAPPERTENSION15％，CC2不變 (RMK00428) . 【烤漆岩棉板形】參考 烤漆產品一級品板形品質要求總覽表 (RMK00428) . 【PMT】本單面漆為"PVDF"，經會議決議需量測板溫並記錄之。每一張排程需量測一次否則追究責任 (RMK00503) | 訂單:2507DFD070/003 RCL <生產備註> 事項如下 . ★1.依2025/07/25 生產部週會，本單作為岩棉複合板測試。請各單位配合以★ (RMK00428) . 2.CR2生產請依循以下規定 (RMK00428) . 2.1. 生產方式比照森鉅產品 (RMK00428) . 2.2. 下工輥採用special crown (RMK00428) . 2.3. 末2 pass中波條件:10~12 I_UNIT,速度:600mpm(降速調板) (RMK00428) | 訂單:2507DFD070/003 CCPK 無 <生產備註> 事項 | 訂單:2507DFD070/003 CGQC <品檢備註> 事項如下 . 1.指定CR2&CG1(0.6~0.8指定CG2)生產以岩棉複合板板形品質生產與管制 (RMK00428) . 2.CR2生產請依循以下規定 (RMK00428) . 2.1. 生產方式比照森鉅產品 (RMK00428) . 2.2. 下工輥採用special crown (RMK00428) . 2.3. 末2 pass中波條件:10~12 I_UNIT,速度:600mpm(降速調板) (RMK00428) . 2.4. 使用小工輥生產(工輥直徑410mm以下),以降低軋延力,提升板形平坦度水準. (RMK00428) . 3.鍍鋅板形以現行岩棉複合板管制...2022/09/27會議 (RMK00428) . 4.烤漆依品質狀況可使用T/L (RMK00428) . 5.1.指定CG1, 製程SOP備註:(若 CG2 生產"5.1"與"5.2"不用理會) (RMK00428) . 5.2.參考SKP R/F=180, INC=70, EL%=0.40%, T/L E輥=7.5, C輥=5.1, L輥=7.7, #7 bending -0.9 (RMK00428) . 6.若GL鋼捲板形NG則通知PP＆TED相關人員。投入CC2重整平與生產 (RMK00428) . 7.★生產請注意！允許小邊波，不得產生中波★ (RMK00428) . 8.【品檢】烤漆出口每顆母鋼第二、第四分切頭板以及尾切的尾板需量測板形 (RMK00428) . 【鍍鋅岩棉板形】參考 鍍(鋁)鋅產品一級品板形品質要求總覽表 (RMK00428) | 訂單:2507DFD070/003 CCQC <品檢備註> 事項如下 . 1.本單若塗裝背面漆一律改為REVERSE COATING 例外訂單如下敘述 (RMK00163) . 2.例外訂單為R字頭超低光澤與PVDF (＞25μ)，背面漆可改 NATURE COATING，但搭配底漆避免遮蓋性不佳 (RMK00163) . ★品檢注意！JIS&CNS 訂單必須每滿50噸一定要再做一次TEST (RMK00259) . 1.有客戶要下CNS第3類,以下備註麻煩CCP與TSD遵循,謝謝! (RMK00394) . 1.1.面漆塗佈量務必>=90%（如果背面用面漆也一樣） (RMK00394) . 1.2.務必留30cm*全寬試片1片,供實驗室委託確認SST與QUV性能。並於試片上註明"SST 2000HRS、QUV 1500HRS" (RMK00394) . ★1.依2025/07/25 生產部週會，本單作為岩棉複合板測試。請各單位配合以★ (RMK00428) . 1.指定CR2&CG1(0.6~0.8指定CG2)生產以岩棉複合板板形品質生產與管制 (RMK00428) . 2.CR2生產請依循以下規定 (RMK00428) . 2.1. 生產方式比照森鉅產品 (RMK00428) . 2.2. 下工輥採用special crown (RMK00428) . 2.3. 末2 pass中波條件:10~12 I_UNIT,速度:600mpm(降速調板) (RMK00428) . 3.鍍鋅板形以現行岩棉複合板管制...2022/09/27會議 (RMK00428) . 4.烤漆依品質狀況可使用T/L (RMK00428) . 5.1.指定CG1, 製程SOP備註:(若 CG2 生產"5.1"與"5.2"不用理會) (RMK00428) . 5.2.參考SKP R/F=180, INC=70, EL%=0.40%, T/L E輥=7.5, C輥=5.1, L輥=7.7, #7 bending -0.9 (RMK00428) . 6.若GL鋼捲板形NG則通知PP＆TED相關人員。投入CC2重整平與生產 (RMK00428) . 7.★生產請注意！允許小邊波，不得產生中波★ (RMK00428) . 8.【品檢】烤漆出口每顆母鋼第二、第四分切頭板以及尾切的尾板需量測板形 (RMK00428) . 【烤漆收捲張力】注意！烤漆收捲張力請設定 2.4 kg/mm2 (RMK00428) . 【烤漆收捲張力】注意！CC1: TAPPERTENSION15％，CC2不變 (RMK00428) . 【烤漆岩棉板形】參考 烤漆產品一級品板形品質要求總覽表 (RMK00428) . 【PMT】本單面漆為"PVDF"，經會議決議需量測板溫並記錄之。每一張排程需量測一次否則追究責任 (RMK00503) | 訂單:2507DFD070/003 TOL <生產備註> 事項如下 . 6.若GL鋼捲板形NG則通知PP＆TED相關人員。投入CC2重整平與生產 (RMK00428) |  | 訂單 2507DFD070/003 修改記錄如下: 20250725 13:49:04 (24020) 退火碼: >> S1, 用途碼: >> CIA008, 背面標示: >> C815, 訂單背面顏色(五碼): >> XXXXX, 背面漆膜厚: >> NOM, 背面漆塗漆型式幾塗幾烤: >> 2, 鉻酸鹽: >> Z, 訂單厚度: >> 0.576, 訂單重: >> 32, 重量容許率(下限): >> 10, 重量容許率(上限): >> 10, 訂單寬度: >> 1095, 鍍製方式: >> AC, 鋼捲內徑: >> 508, 鋼捲下限重: >> 3.5, 鋼捲上限重: >> 5, 壓花條件碼: >> -, 表面花紋: >> R, 綠色識別碼: >> -, 印刷輥號: >> -, 產品代碼: >> PPGL, 皮膜碼: >> -, 單位別: >> M, 油品種類: >> Z, 塗油量: >> Z, 包裝代碼: >> D2 , 保護膜碼: >> -, 客戶試片取樣型式: >> -, 調質碼: >> S, 套筒碼: >> R , 規格: >> CGLC400-30, 製造標準: >> CNS, 表面處理劑種類: >> Z, 表面處理劑塗佈量: >> Z, 伸長率測試: >> N, 硬度測試碼: >> N, 抗拉強度測試: >> N, 降伏強度測試: >> N, 厚度變異: >> 0, 訂單正面顏色(五碼): >> XXXXX, 正面漆膜厚: >> NOM, 正面漆塗漆型式幾塗幾烤: >> 2, 修邊碼: >> Y, 重量碼: >> AW, 鋼捲捲向: >> I, 鍍層碼: >> AZ150, 20250725 14:09:47 (24020) 用途碼: CIA008 >> CIA021, 套筒碼: R >> K , 20250826 13:55:10 (24020) 訂單背面顏色(五碼): XXXXX >> BW73Y, 背面漆膜厚: NOM >> 12.5, 訂單正面顏色(五碼): XXXXX >> FY359, 正面漆膜厚: NOM >> 25, 20250827 14:38:32 (24020) 用途碼: CIA021 >> CIA001, 20250828 10:35:44 (24025) 套筒碼: K >> R , 20250828 13:49:24 (25028) 用途碼: CIA001 >> CIA021, 套筒碼: R >> K , | *:
TPPAL | 2507DLD001/001 | 1. 鋁板代工！向客戶確認烤漆後可否 STAGGER捲取 (OFP00682)-{.不符.} 2. 避免客戶下單用途別與色碼不符 (用途碼:CIR027, 正面色碼:NBW78S 不符)(OFP00029)-{.不符.} |  | 1. PPSUS&PPAL 單位長度(M/T)要自己算完後修改 SOP內容。RD洗衣機外殼用可用 -0.04～0 去算 (OFP00649)-{.不符.} 2. 鋁板代工！向客戶確認烤漆後可否 STAGGER捲取 (OFP00682)-{.不符.} 3. 鋁板代工鋼捲需：1.計算單位長度。2.於訂單追蹤中提醒"本單寬度 XXX請使用加寬套桶" (OFP00714)-{.不符.} | 訂單:2507DLD001/001 CPL 無 <生產備註> 事項 | 訂單:2507DLD001/001 CR1 無 <生產備註> 事項 | 訂單:2507DLD001/001 CR2 無 <生產備註> 事項 | 訂單:2507DLD001/001 CG1 <生產備註> 事項如下 . 板形：依TSD鍍鋅板形規格要求。 (RMK00551) . 鍍鋅板面品質要求：鍍鋅表面不可有鋅痕,妊娠紋,壓痕,凹陷及刮痕等(同PCM產品之外觀要求)。 (RMK00551) | 訂單:2507DLD001/001 CG2 <生產備註> 事項如下 . 板形：依TSD鍍鋅板形規格要求。 (RMK00551) . 鍍鋅板面品質要求：鍍鋅表面不可有鋅痕,妊娠紋,壓痕,凹陷及刮痕等(同PCM產品之外觀要求)。 (RMK00551) | 訂單:2507DLD001/001 CC1 <生產備註> 事項如下 . 1. 1Pass生產 (RMK00551) . 2.線速: 60mpm 印刷輥號: F44-C1300 (RMK00551) . 3.Base 2輥R塗裝，濾心50μ，Thinner No.2B，粘度50±10”，PMT設定為232℃。 (RMK00551) . 4. Printer Head 2 印刷深柚木紋圖案 (NBT78S)。 (RMK00551) . 5.Printer Head 4 塗裝1E6172，PMT設定為232℃。 (RMK00551) . 6. 1E6172 Clear有含骨材，塗裝黏度：先以原液塗裝視塗裝板面狀況作調整。 (RMK00551) . 7.Clear稀釋Thinner為No.2B，濾心125μ。 (RMK00551) . 請勿堆疊 (RMK00638) . 【入口】鋁捲原料拆包時幫忙檢查外觀有無損傷？ (RMK00711) . 【入口】搬運時請務必加襯套(內圈 & 外側緣)，請小心輕放 (RMK00711) . 【小心輕放】客戶提供之鋁捲原料投入生產，出、入口鋼捲請小心輕放 (RMK00711) . 【單位長度】因鋁捲為客戶提供，因此單位長度為參考用。單若有超出範圍請回饋 TDCC (RMK00711) . 【★轉換CR 厚度特別注意★】鋁板密度（2.7）約鋼鐵（7.85）的1/3倍，因此張力與PMT CR以 "訂單厚度/3" mm 計算 (RMK00711) . 【品質管制】和桑新產品"印刷天花板"品質管制同印刷室內隔間。(因和桑以一般印刷室內隔間 TEST OK） (RMK00711) . 【堆疊】請勿堆疊 (RMK00711) . 【★邊緣品質特別注意★】之前客戶的鋁板板邊毛邊太大又有鋁殘絲, 導致收捲之後邊緣翹起, APR輥面受傷 (RMK00711) . 【捲取】依2406DLD001/001生產經驗 ，客戶修邊過量把edge drop修沒了。容易烤漆後收捲發生鼓起，因此出口一律以 STAGGER捲取 (RMK00711) . 【加寬套桶】因鋁捲使用 STAGGER 捲取，因此需使用加寬套桶 (RMK00711) . 【★單位長度注意★】TPPAL鋁板代工不管制單位重量長度 m/t，但是膜厚依然依放行標準！ (RMK00716) | 訂單:2507DLD001/001 CC2 <生產備註> 事項如下 . 1. 1Pass生產 (RMK00551) . 2.線速: 60mpm 印刷輥號: F44-C1300 (RMK00551) . 3.Base 2輥R塗裝，濾心50μ，Thinner No.2B，粘度50±10”，PMT設定為232℃。 (RMK00551) . 4. Printer Head 2 印刷深柚木紋圖案 (NBT78S)。 (RMK00551) . 5.Printer Head 4 塗裝1E6172，PMT設定為232℃。 (RMK00551) . 6. 1E6172 Clear有含骨材，塗裝黏度：先以原液塗裝視塗裝板面狀況作調整。 (RMK00551) . 7.Clear稀釋Thinner為No.2B，濾心125μ。 (RMK00551) . 請勿堆疊 (RMK00638) . 【入口】鋁捲原料拆包時幫忙檢查外觀有無損傷？ (RMK00711) . 【入口】搬運時請務必加襯套(內圈 & 外側緣)，請小心輕放 (RMK00711) . 【小心輕放】客戶提供之鋁捲原料投入生產，出、入口鋼捲請小心輕放 (RMK00711) . 【單位長度】因鋁捲為客戶提供，因此單位長度為參考用。單若有超出範圍請回饋 TDCC (RMK00711) . 【★轉換CR 厚度特別注意★】鋁板密度（2.7）約鋼鐵（7.85）的1/3倍，因此張力與PMT CR以 "訂單厚度/3" mm 計算 (RMK00711) . 【品質管制】和桑新產品"印刷天花板"品質管制同印刷室內隔間。(因和桑以一般印刷室內隔間 TEST OK） (RMK00711) . 【堆疊】請勿堆疊 (RMK00711) . 【★邊緣品質特別注意★】之前客戶的鋁板板邊毛邊太大又有鋁殘絲, 導致收捲之後邊緣翹起, APR輥面受傷 (RMK00711) . 【捲取】依2406DLD001/001生產經驗 ，客戶修邊過量把edge drop修沒了。容易烤漆後收捲發生鼓起，因此出口一律以 STAGGER捲取 (RMK00711) . 【加寬套桶】因鋁捲使用 STAGGER 捲取，因此需使用加寬套桶 (RMK00711) . 【★單位長度注意★】TPPAL鋁板代工不管制單位重量長度 m/t，但是膜厚依然依放行標準！ (RMK00716) | 訂單:2507DLD001/001 RCL 無 <生產備註> 事項 | 訂單:2507DLD001/001 CCPK <生產備註> 事項如下 . 請勿堆疊 (RMK00638) | 訂單:2507DLD001/001 CGQC <品檢備註> 事項如下 . 板形：依TSD鍍鋅板形規格要求。 (RMK00551) . 鍍鋅板面品質要求：鍍鋅表面不可有鋅痕,妊娠紋,壓痕,凹陷及刮痕等(同PCM產品之外觀要求)。 (RMK00551) | 訂單:2507DLD001/001 CCQC <品檢備註> 事項如下 . 1. 1Pass生產 (RMK00551) . 2.線速: 60mpm 印刷輥號: F44-C1300 (RMK00551) . 3.Base 2輥R塗裝，濾心50μ，Thinner No.2B，粘度50±10”，PMT設定為232℃。 (RMK00551) . 4. Printer Head 2 印刷深柚木紋圖案 (NBT78S)。 (RMK00551) . 5.Printer Head 4 塗裝1E6172，PMT設定為232℃。 (RMK00551) . 6. 1E6172 Clear有含骨材，塗裝黏度：先以原液塗裝視塗裝板面狀況作調整。 (RMK00551) . 7.Clear稀釋Thinner為No.2B，濾心125μ。 (RMK00551) . 請勿堆疊 (RMK00638) . 【入口】鋁捲原料拆包時幫忙檢查外觀有無損傷？ (RMK00711) . 【入口】搬運時請務必加襯套(內圈 & 外側緣)，請小心輕放 (RMK00711) . 【小心輕放】客戶提供之鋁捲原料投入生產，出、入口鋼捲請小心輕放 (RMK00711) . 【單位長度】因鋁捲為客戶提供，因此單位長度為參考用。單若有超出範圍請回饋 TDCC (RMK00711) . 【★轉換CR 厚度特別注意★】鋁板密度（2.7）約鋼鐵（7.85）的1/3倍，因此張力與PMT CR以 "訂單厚度/3" mm 計算 (RMK00711) . 【品質管制】和桑新產品"印刷天花板"品質管制同印刷室內隔間。(因和桑以一般印刷室內隔間 TEST OK） (RMK00711) . 【堆疊】請勿堆疊 (RMK00711) . 【★邊緣品質特別注意★】之前客戶的鋁板板邊毛邊太大又有鋁殘絲, 導致收捲之後邊緣翹起, APR輥面受傷 (RMK00711) . 【捲取】依2406DLD001/001生產經驗 ，客戶修邊過量把edge drop修沒了。容易烤漆後收捲發生鼓起，因此出口一律以 STAGGER捲取 (RMK00711) . 【加寬套桶】因鋁捲使用 STAGGER 捲取，因此需使用加寬套桶 (RMK00711) . 【★單位長度注意★】TPPAL鋁板代工不管制單位重量長度 m/t，但是膜厚依然依放行標準！ (RMK00716) | 訂單:2507DLD001/001 TOL 無 <生產備註> 事項 |  | 訂單 2507DLD001/001 修改記錄如下: 20250630 14:28:39 (22030) 退火碼: >> S1, 用途碼: >> CIR027, 背面標示: >> S000, 訂單背面顏色(五碼): >> BY60T, 背面漆膜厚: >> NOM, 背面漆塗漆型式幾塗幾烤: >> 2, 鉻酸鹽: >> Z, 訂單厚度: >> 0.5, 訂單重: >> 10, 重量容許率(下限): >> 10, 重量容許率(上限): >> 10, 訂單寬度: >> 1250, 鍍製方式: >> BC, 鋼捲內徑: >> 508, 鋼捲下限重: >> 1.5, 鋼捲上限重: >> 3, 壓花條件碼: >> -, 表面花紋: >> -, 綠色識別碼: >> -, 印刷輥號: >> F44-C1300, 產品代碼: >> TPPAL, 皮膜碼: >> -, 單位別: >> M, 油品種類: >> Z, 塗油量: >> Z, 包裝代碼: >> D2 , 保護膜碼: >> -, 客戶試片取樣型式: >> -, 調質碼: >> -, 套筒碼: >> S , 規格: >> CALC-20, 製造標準: >> SYSCO, 表面處理劑種類: >> -, 表面處理劑塗佈量: >> -, 伸長率測試: >> N, 硬度測試碼: >> N, 抗拉強度測試: >> N, 降伏強度測試: >> N, 訂單正面顏色(五碼): >> NBW78, 正面漆膜厚: >> NOM, 正面漆塗漆型式幾塗幾烤: >> 2, 修邊碼: >> Y, 重量碼: >> AW, 鋼捲捲向: >> I, 鍍層碼: >> -, |  | [訂單訊息通知] 2025/07/01 上午 09:31:57 *** (秦大維 >> 通知 >> HanYu Chen) 訊息 : 提醒！要提供現場鋼捲長度，方便出口作業
PPGL | 2507ECE005/001 | 1. 戶外用(屋頂)不適合 AZ100以下鍍層 PPGL 產品 (OFP00023)-{.不符.} |  | 1. ※除屋頂背板與超薄屋頂背板外，寬度公差恢復原始設定※ (OFP00730)-{.不符.} | 訂單:2507ECE005/001 CPL <生產備註> 事項如下 . 【厚度與寬度公差說明】本單搶人家外銷歐洲訂單，鍍層AZ070(EN 沒有)所以改下SYSCO。因此厚度與寬度公差參EN 10143 設定 (RMK-E_CHIN) . 除HGI/ HGL 訂單邊緣不噴油. 其餘皆側緣噴油 (RMK00285) | 訂單:2507ECE005/001 CR1 <生產備註> 事項如下 . 【厚度與寬度公差說明】本單搶人家外銷歐洲訂單，鍍層AZ070(EN 沒有)所以改下SYSCO。因此厚度與寬度公差參EN 10143 設定 (RMK-E_CHIN) . 完軋寬度超出管制值上限≦2mm時,冷軋繼續生產並填寫品質異常通報單給鍍鋅線,以便調整張力與板溫 (RMK00278) | 訂單:2507ECE005/001 CR2 <生產備註> 事項如下 . 【厚度與寬度公差說明】本單搶人家外銷歐洲訂單，鍍層AZ070(EN 沒有)所以改下SYSCO。因此厚度與寬度公差參EN 10143 設定 (RMK-E_CHIN) . 完軋寬度超出管制值上限≦2mm時,冷軋繼續生產並填寫品質異常通報單給鍍鋅線,以便調整張力與板溫 (RMK00278) | 訂單:2507ECE005/001 CG1 <生產備註> 事項如下 . 【厚度與寬度公差說明】本單搶人家外銷歐洲訂單，鍍層AZ070(EN 沒有)所以改下SYSCO。因此厚度與寬度公差參EN 10143 設定 (RMK-E_CHIN) | 訂單:2507ECE005/001 CG2 <生產備註> 事項如下 . 【厚度與寬度公差說明】本單搶人家外銷歐洲訂單，鍍層AZ070(EN 沒有)所以改下SYSCO。因此厚度與寬度公差參EN 10143 設定 (RMK-E_CHIN) | 訂單:2507ECE005/001 CC1 <生產備註> 事項如下 . 【厚度與寬度公差說明】本單搶人家外銷歐洲訂單，鍍層AZ070(EN 沒有)所以改下SYSCO。因此厚度與寬度公差參EN 10143 設定 (RMK-E_CHIN) . 【抽氣量】白色系在CC1生產時,FINISH抽氣量請設定250,如生產中發生色差b值異常升高,請股長再加大抽氣量因應 (RMK00560) | 訂單:2507ECE005/001 CC2 <生產備註> 事項如下 . 【厚度與寬度公差說明】本單搶人家外銷歐洲訂單，鍍層AZ070(EN 沒有)所以改下SYSCO。因此厚度與寬度公差參EN 10143 設定 (RMK-E_CHIN) . 【抽氣量】白色系在CC1生產時,FINISH抽氣量請設定250,如生產中發生色差b值異常升高,請股長再加大抽氣量因應 (RMK00560) | 訂單:2507ECE005/001 RCL 無 <生產備註> 事項 | 訂單:2507ECE005/001 CCPK 無 <生產備註> 事項 | 訂單:2507ECE005/001 CGQC 無 <品檢備註> 事項 | 訂單:2507ECE005/001 CCQC 無 <品檢備註> 事項 | 訂單:2507ECE005/001 TOL 無 <生產備註> 事項 | 【厚度與寬度公差說明】本單搶人家外銷歐洲訂單，鍍層AZ070(EN 沒有)所以改下SYSCO。因此厚度與寬度公差參EN 10143 設定^^/CPL/CR1/CR2/CG1/CG2/CC1/CC2/ <<.E_CHIN 2025/09/23 09:04.>> | 訂單 2507ECE005/001 修改記錄如下: 20250922 16:05:33 (22021) 退火碼: >> S1, 用途碼: >> COA001, 背面標示: >> S000, 訂單背面顏色(五碼): >> BYE26, 背面漆膜厚: >> NOM, 背面漆塗漆型式幾塗幾烤: >> 1, 鉻酸鹽: >> Z, 訂單厚度: >> 0.55, 訂單重: >> 4, 重量容許率(下限): >> 10, 重量容許率(上限): >> 10, 訂單寬度: >> 1250, 鍍製方式: >> AC, 鋼捲內徑: >> 508, 鋼捲下限重: >> 3, 鋼捲上限重: >> 4, 壓花條件碼: >> -, 表面花紋: >> R, 綠色識別碼: >> -, 印刷輥號: >> -, 產品代碼: >> PPGL, 皮膜碼: >> -, 單位別: >> M, 油品種類: >> Z, 塗油量: >> Z, 包裝代碼: >> M4 , 保護膜碼: >> -, 客戶試片取樣數量: >> 0, 客戶試片取樣型式: >> -, 調質碼: >> S, 套筒碼: >> N , 規格: >> CGL400-10, 製造標準: >> SYSCO, 表面處理劑種類: >> Z, 表面處理劑塗佈量: >> Z, 伸長率測試: >> Y, 硬度測試碼: >> Y, 抗拉強度測試: >> Y, 降伏強度測試: >> Y, 厚度變異: >> 0, 訂單正面顏色(五碼): >> 6W140, 正面漆膜厚: >> 25, 正面漆塗漆型式幾塗幾烤: >> 2, 修邊碼: >> Y, 重量碼: >> AW, 鋼捲捲向: >> O, 鍍層碼: >> AZ070, | *:
PPGL | 2507EFD002/001 |  | 1. 製造標準為MS、ASTM或銷新加坡之訂單，若無技術指定優先用料，請優先使用國內料，勿使用ANFEN (OFP00406)-{.不符.} | 1. 製造標準為MS、ASTM或銷新加坡之訂單，若無技術指定優先用料，請優先使用國內料，勿使用ANFEN (OFP00406)-{.不符.} 2. 【提醒】！本單為直立式包裝，嚴禁鍍鋅或烤漆後以STAGGER捲取 (OFP00451)-{.不符.} 3. 此經銷商有簽訂1/2厚度公差保證(無厚度變異),請調整冷軋與鍍鋅厚度公差管制範圍. 保證 ASTM 厚度公差 (OFP00180)-{.不符.} | 訂單:2507EFD002/001 CPL <生產備註> 事項如下 . 除HGI/ HGL 訂單邊緣不噴油. 其餘皆側緣噴油 (RMK00285) | 訂單:2507EFD002/001 CR1 <生產備註> 事項如下 . ※加工性能：同一般屋頂，外觀品質要求：同一般屋頂※ (RMK00289) . 此經銷商保證平均厚度在1/2厚度公差內，厚度量測NG時，如單位長度符合範圍，請放行 (RMK00402) . 此客戶保證平均厚度在1/2厚度公差內，厚度量測NG時，如單位長度符合範圍，請放行 (RMK00409) | 訂單:2507EFD002/001 CR2 <生產備註> 事項如下 . ※加工性能：同一般屋頂，外觀品質要求：同一般屋頂※ (RMK00289) . 此經銷商保證平均厚度在1/2厚度公差內，厚度量測NG時，如單位長度符合範圍，請放行 (RMK00402) . 此客戶保證平均厚度在1/2厚度公差內，厚度量測NG時，如單位長度符合範圍，請放行 (RMK00409) | 訂單:2507EFD002/001 CG1 <生產備註> 事項如下 . ※加工性能：同一般屋頂，外觀品質要求：同一般屋頂※ (RMK00289) . 此經銷商保證平均厚度在1/2厚度公差內，厚度量測NG時，如單位長度符合範圍，請放行 (RMK00402) . 此客戶保證平均厚度在1/2厚度公差內，厚度量測NG時，如單位長度符合範圍，請放行 (RMK00409) . 鍍層 AZ150 (含) 以上 , 鋅花等級 C~E 目標D，避免鋅花晶界明顯後續造成烤漆點狀未塗漆。 (RMK00565) | 訂單:2507EFD002/001 CG2 <生產備註> 事項如下 . ※加工性能：同一般屋頂，外觀品質要求：同一般屋頂※ (RMK00289) . 此經銷商保證平均厚度在1/2厚度公差內，厚度量測NG時，如單位長度符合範圍，請放行 (RMK00402) . 此客戶保證平均厚度在1/2厚度公差內，厚度量測NG時，如單位長度符合範圍，請放行 (RMK00409) . 鍍層 AZ150 (含) 以上 , 鋅花等級 C~E 目標D，避免鋅花晶界明顯後續造成烤漆點狀未塗漆。 (RMK00565) | 訂單:2507EFD002/001 CC1 <生產備註> 事項如下 . ※加工性能：同一般屋頂，外觀品質要求：同一般屋頂※ (RMK00289) . 因SRI(太陽能反射指數)特殊要求...請管制"面漆膜厚限制≧85%,總膜厚限制≧80%" (RMK00362) . 每顆母鋼捲請裁A4大小烤漆SAMPLE貼標籤放於TEST ROOM 請TDCC工程師取回測試 (RMK00362) . 其餘放行標準參考一般屋頂 (RMK00362) . 此經銷商保證平均厚度在1/2厚度公差內，厚度量測NG時，如單位長度符合範圍，請放行 (RMK00402) . 此客戶保證平均厚度在1/2厚度公差內，厚度量測NG時，如單位長度符合範圍，請放行 (RMK00409) . 【捲取】注意！本單為直立式包裝。禁用STAGGER捲取送包裝！送RCL重處理例外。 (RMK00512) . 【抽氣量】白色系在CC1生產時,FINISH抽氣量請設定250,如生產中發生色差b值異常升高,請股長再加大抽氣量因應 (RMK00560) | 訂單:2507EFD002/001 CC2 <生產備註> 事項如下 . ※加工性能：同一般屋頂，外觀品質要求：同一般屋頂※ (RMK00289) . 因SRI(太陽能反射指數)特殊要求...請管制"面漆膜厚限制≧85%,總膜厚限制≧80%" (RMK00362) . 每顆母鋼捲請裁A4大小烤漆SAMPLE貼標籤放於TEST ROOM 請TDCC工程師取回測試 (RMK00362) . 其餘放行標準參考一般屋頂 (RMK00362) . 此經銷商保證平均厚度在1/2厚度公差內，厚度量測NG時，如單位長度符合範圍，請放行 (RMK00402) . 此客戶保證平均厚度在1/2厚度公差內，厚度量測NG時，如單位長度符合範圍，請放行 (RMK00409) . 【捲取】注意！本單為直立式包裝。禁用STAGGER捲取送包裝！送RCL重處理例外。 (RMK00512) . 【抽氣量】白色系在CC1生產時,FINISH抽氣量請設定250,如生產中發生色差b值異常升高,請股長再加大抽氣量因應 (RMK00560) | 訂單:2507EFD002/001 RCL <生產備註> 事項如下 . 【捲取】注意！本單為直立式包裝。禁用STAGGER捲取送包裝！送RCL重處理例外。 (RMK00512) | 訂單:2507EFD002/001 CCPK 無 <生產備註> 事項 | 訂單:2507EFD002/001 CGQC <品檢備註> 事項如下 . 鍍層 AZ150 (含) 以上 , 鋅花等級 C~E 目標D，避免鋅花晶界明顯後續造成烤漆點狀未塗漆。 (RMK00565) | 訂單:2507EFD002/001 CCQC <品檢備註> 事項如下 . 因SRI(太陽能反射指數)特殊要求...請管制"面漆膜厚限制≧85%,總膜厚限制≧80%" (RMK00362) . 每顆母鋼捲請裁A4大小烤漆SAMPLE貼標籤放於TEST ROOM 請TDCC工程師取回測試 (RMK00362) . 其餘放行標準參考一般屋頂 (RMK00362) . 【捲取】注意！本單為直立式包裝。禁用STAGGER捲取送包裝！送RCL重處理例外。 (RMK00512) | 訂單:2507EFD002/001 TOL 無 <生產備註> 事項 |  | 訂單 2507EFD002/001 修改記錄如下: 20250714 13:13:55 (22021) 退火碼: >> H2, 用途碼: >> COA036, 背面標示: >> C134, 訂單背面顏色(五碼): >> BW736, 背面漆膜厚: >> NOM, 背面漆塗漆型式幾塗幾烤: >> 1, 鉻酸鹽: >> Z, 訂單厚度: >> 0.5, 訂單重: >> 40, 重量容許率(下限): >> 10, 重量容許率(上限): >> 10, 訂單寬度: >> 914, 鍍製方式: >> AC, 鋼捲內徑: >> 508, 鋼捲下限重: >> 3, 鋼捲上限重: >> 5, 壓花條件碼: >> -, 表面花紋: >> R, 綠色識別碼: >> -, 印刷輥號: >> -, 產品代碼: >> PPGL, 皮膜碼: >> -, 單位別: >> M, 油品種類: >> Z, 塗油量: >> Z, 包裝代碼: >> E0 , 保護膜碼: >> -, 客戶試片取樣型式: >> -, 調質碼: >> S, 套筒碼: >> N , 規格: >> A792MSSGR550, 製造標準: >> ASTM, 表面處理劑種類: >> Z, 表面處理劑塗佈量: >> Z, 伸長率測試: >> Y, 硬度測試碼: >> Y, 抗拉強度測試: >> Y, 降伏強度測試: >> Y, 厚度變異: >> 0, 訂單正面顏色(五碼): >> 6W15P, 正面漆膜厚: >> 25, 正面漆塗漆型式幾塗幾烤: >> 2, 修邊碼: >> Y, 重量碼: >> AW, 鋼捲捲向: >> O, 鍍層碼: >> AZM150, | F:保證1/2 ASTM 厚度公差
PPGL | 2507EFD003/001 |  | 1. 製造標準為MS、ASTM或銷新加坡之訂單，若無技術指定優先用料，請優先使用國內料，勿使用ANFEN (OFP00406)-{.不符.} | 1. 製造標準為MS、ASTM或銷新加坡之訂單，若無技術指定優先用料，請優先使用國內料，勿使用ANFEN (OFP00406)-{.不符.} 2. 【提醒】！本單為直立式包裝，嚴禁鍍鋅或烤漆後以STAGGER捲取 (OFP00451)-{.不符.} 3. 此經銷商有簽訂1/2厚度公差保證(無厚度變異),請調整冷軋與鍍鋅厚度公差管制範圍. 保證 ASTM 厚度公差 (OFP00180)-{.不符.} | 訂單:2507EFD003/001 CPL <生產備註> 事項如下 . 使用CSC 1008B請勿代用 (RMK-E_CHIN) . 除HGI/ HGL 訂單邊緣不噴油. 其餘皆側緣噴油 (RMK00285) | 訂單:2507EFD003/001 CR1 <生產備註> 事項如下 . 此經銷商保證平均厚度在1/2厚度公差內，厚度量測NG時，如單位長度符合範圍，請放行 (RMK00402) . 此客戶保證平均厚度在1/2厚度公差內，厚度量測NG時，如單位長度符合範圍，請放行 (RMK00409) | 訂單:2507EFD003/001 CR2 <生產備註> 事項如下 . 此經銷商保證平均厚度在1/2厚度公差內，厚度量測NG時，如單位長度符合範圍，請放行 (RMK00402) . 此客戶保證平均厚度在1/2厚度公差內，厚度量測NG時，如單位長度符合範圍，請放行 (RMK00409) | 訂單:2507EFD003/001 CG1 <生產備註> 事項如下 . 此經銷商保證平均厚度在1/2厚度公差內，厚度量測NG時，如單位長度符合範圍，請放行 (RMK00402) . 此客戶保證平均厚度在1/2厚度公差內，厚度量測NG時，如單位長度符合範圍，請放行 (RMK00409) . 鍍層 AZ150 (含) 以上 , 鋅花等級 C~E 目標D，避免鋅花晶界明顯後續造成烤漆點狀未塗漆。 (RMK00565) | 訂單:2507EFD003/001 CG2 <生產備註> 事項如下 . 此經銷商保證平均厚度在1/2厚度公差內，厚度量測NG時，如單位長度符合範圍，請放行 (RMK00402) . 此客戶保證平均厚度在1/2厚度公差內，厚度量測NG時，如單位長度符合範圍，請放行 (RMK00409) . 鍍層 AZ150 (含) 以上 , 鋅花等級 C~E 目標D，避免鋅花晶界明顯後續造成烤漆點狀未塗漆。 (RMK00565) | 訂單:2507EFD003/001 CC1 <生產備註> 事項如下 . 此經銷商保證平均厚度在1/2厚度公差內，厚度量測NG時，如單位長度符合範圍，請放行 (RMK00402) . 此客戶保證平均厚度在1/2厚度公差內，厚度量測NG時，如單位長度符合範圍，請放行 (RMK00409) . 【捲取】注意！本單為直立式包裝。禁用STAGGER捲取送包裝！送RCL重處理例外。 (RMK00512) . 【抽氣量】白色系在CC1生產時,FINISH抽氣量請設定250,如生產中發生色差b值異常升高,請股長再加大抽氣量因應 (RMK00560) | 訂單:2507EFD003/001 CC2 <生產備註> 事項如下 . 此經銷商保證平均厚度在1/2厚度公差內，厚度量測NG時，如單位長度符合範圍，請放行 (RMK00402) . 此客戶保證平均厚度在1/2厚度公差內，厚度量測NG時，如單位長度符合範圍，請放行 (RMK00409) . 【捲取】注意！本單為直立式包裝。禁用STAGGER捲取送包裝！送RCL重處理例外。 (RMK00512) . 【抽氣量】白色系在CC1生產時,FINISH抽氣量請設定250,如生產中發生色差b值異常升高,請股長再加大抽氣量因應 (RMK00560) | 訂單:2507EFD003/001 RCL <生產備註> 事項如下 . 【捲取】注意！本單為直立式包裝。禁用STAGGER捲取送包裝！送RCL重處理例外。 (RMK00512) | 訂單:2507EFD003/001 CCPK 無 <生產備註> 事項 | 訂單:2507EFD003/001 CGQC <品檢備註> 事項如下 . 鍍層 AZ150 (含) 以上 , 鋅花等級 C~E 目標D，避免鋅花晶界明顯後續造成烤漆點狀未塗漆。 (RMK00565) | 訂單:2507EFD003/001 CCQC <品檢備註> 事項如下 . 【捲取】注意！本單為直立式包裝。禁用STAGGER捲取送包裝！送RCL重處理例外。 (RMK00512) | 訂單:2507EFD003/001 TOL 無 <生產備註> 事項 | 使用CSC 1008B請勿代用^^/CPL/ <<.E_CHIN 2025/07/31 14:25.>> | 訂單 2507EFD003/001 修改記錄如下: 20250731 09:59:08 (22021) 退火碼: >> H2, 用途碼: >> COA001, 背面標示: >> C108, 訂單背面顏色(五碼): >> BW736, 背面漆膜厚: >> NOM, 背面漆塗漆型式幾塗幾烤: >> 1, 鉻酸鹽: >> Z, 訂單厚度: >> 0.47, 訂單重: >> 40, 重量容許率(下限): >> 10, 重量容許率(上限): >> 10, 訂單寬度: >> 1220, 鍍製方式: >> AC, 鋼捲內徑: >> 508, 鋼捲下限重: >> 3, 鋼捲上限重: >> 5, 壓花條件碼: >> -, 表面花紋: >> R, 綠色識別碼: >> -, 印刷輥號: >> -, 產品代碼: >> PPGL, 皮膜碼: >> -, 單位別: >> M, 油品種類: >> Z, 塗油量: >> Z, 包裝代碼: >> E0 , 保護膜碼: >> -, 客戶試片取樣型式: >> -, 調質碼: >> S, 套筒碼: >> N , 規格: >> A792MSSGR550, 製造標準: >> ASTM, 表面處理劑種類: >> Z, 表面處理劑塗佈量: >> Z, 伸長率測試: >> N, 硬度測試碼: >> N, 抗拉強度測試: >> N, 降伏強度測試: >> N, 訂單正面顏色(五碼): >> SW116, 正面漆膜厚: >> 25, 正面漆塗漆型式幾塗幾烤: >> 2, 修邊碼: >> Y, 重量碼: >> AW, 鋼捲捲向: >> O, 鍍層碼: >> AZM150, 20250731 10:03:25 (22021) 訂單背面顏色(五碼): BW736 >> BW73Y, 背面漆膜厚: NOM >> 12.5, 背面漆塗漆型式幾塗幾烤: 1 >> 2, | F:保證1/2 ASTM 厚度公差 | [訂單訊息通知] 2025/07/31 上午 11:51:09 *** (秦大維 >> 通知 >> DongZe Wu) 訊息 : 訂單備註只有說"加硼"！以下請釐清：1.客戶要求含硼原料，請問目的是什麼？2.他要含硼的管制是多少範圍？只有加硼原料的的很籠統 [訂單訊息通知] 2025/07/31 1:31:49 PM 訂單訊息通知 (吳東澤 >> 通知 >> DongZe Wu, Winnie Chang, Emily Hong, XinYi Wu, Edwy Chin, YuLung Kung, B.S. Wan, Y.L. Liu, Julian Liu, Sony Su, YunTung Li) 訂單訊息 : 1. 沒有其他特殊目的，僅因為關稅問題。 2.硼需要達0.008%以上 [訂單訊息通知] 2025/07/31 下午 03:22:22 *** (張芬芬 >> 通知 >> DongZe Wu, Winnie Chang, Emily Hong, XinYi Wu, Edwy Chin, YuLung Kung, B.S. Wan, Y.L. Liu, Julian Liu, Sony Su, YunTung Li) 訊息 : 加硼軋的材質加價130元/每噸
PPGL | 2507EFE001/003 |  | 1. 製造標準為MS、ASTM或銷新加坡之訂單，若無技術指定優先用料，請優先使用國內料，勿使用ANFEN (OFP00406)-{.不符.} | 1. 確認訂單是否：英制+要求寬度公差（參考165EFE045 ）--->底材必須特設定 (OFP00258)-{.不符.} 2. 製造標準為MS、ASTM或銷新加坡之訂單，若無技術指定優先用料，請優先使用國內料，勿使用ANFEN (OFP00406)-{.不符.} 3. 【提醒】！本單為直立式包裝，嚴禁鍍鋅或烤漆後以STAGGER捲取 (OFP00451)-{.不符.} 4. ※超耐候一系列用途要確認是否有英制公差需求，有英制公差需求時選配碼用ON027※ (OFP00680)-{.不符.} | 訂單:2507EFE001/003 CPL <生產備註> 事項如下 . 除HGI/ HGL 訂單邊緣不噴油. 其餘皆側緣噴油 (RMK00285) . 【美加訂單生產注意事項-CPL】1.客戶美加地區訂單實施修邊刀最大使用顆數上限(20顆) (RMK00717) . 【美加訂單生產注意事項-CPL】2.排程備註:注意修邊品質與毛邊 (RMK00717) . 【美加訂單生產注意事項-CPL】3.去毛邊輥的管制：兩側壓力均設定1.0 kg/cm2 (RMK00717) | 訂單:2507EFE001/003 CR1 <生產備註> 事項如下 . 【美加訂單生產注意事項-CR】1.兩側各加開一個spot cooling增加冷卻效果。 (RMK00717) . 【美加訂單生產注意事項-CR】2.發生毛邊時，請降速生產減輕毛邊程度，暫留討論後再處置。 (RMK00717) | 訂單:2507EFE001/003 CR2 <生產備註> 事項如下 . 【美加訂單生產注意事項-CR】1.兩側各加開一個spot cooling增加冷卻效果。 (RMK00717) . 【美加訂單生產注意事項-CR】2.發生毛邊時，請降速生產減輕毛邊程度，暫留討論後再處置。 (RMK00717) | 訂單:2507EFE001/003 CG1 <生產備註> 事項如下 . 鍍鋅表面不可有鋅痕、壓痕、凹陷、及刮傷 、應變痕等。 (RMK00054) . 鍍層 AZ150 (含) 以上 , 鋅花等級 C~E 目標D，避免鋅花晶界明顯後續造成烤漆點狀未塗漆。 (RMK00565) . 【美加訂單生產注意事項-CG1】副操確認完回控制室後，於生產排程鋼號旁簽名紀錄，以利後續追查(該排程生產完，排程單將保留)。 (RMK00717) . 【美加訂單生產注意事項-CG1】中央段副操每顆銲道出Pot時觀察銲道同時，確認Beaver Tail與鋼板接觸之Guide Roll羊毛氈狀況，並適時添加潤滑油(避免乾掉)。 (RMK00717) | 訂單:2507EFE001/003 CG2 <生產備註> 事項如下 . 鍍鋅表面不可有鋅痕、壓痕、凹陷、及刮傷 、應變痕等。 (RMK00054) . 鍍層 AZ150 (含) 以上 , 鋅花等級 C~E 目標D，避免鋅花晶界明顯後續造成烤漆點狀未塗漆。 (RMK00565) . 【美加訂單生產注意事項-CG2】1.使用SUB-NOZZLE (RMK00717) | 訂單:2507EFE001/003 CC1 <生產備註> 事項如下 . 正面面漆(20U)及正面總膜厚(25U)要求管制90%以上之膜厚,未達標準降級. (RMK00054) . 若背面面漆(20U)及背面總膜厚(25U)時要求管制90%以上之膜厚,未達標準降級 (RMK00054) . 面漆=18U(90%)~請購基準22U(110%),標準板總膜厚=5+20U(100%面漆). (RMK00054) . 30CM*全寬*留1塊給LAB及1塊給塗料商, (RMK00054) . 【捲取】注意！本單為直立式包裝。禁用STAGGER捲取送包裝！送RCL重處理例外。 (RMK00512) . 【抽氣量】白色系在CC1生產時,FINISH抽氣量請設定250,如生產中發生色差b值異常升高,請股長再加大抽氣量因應 (RMK00560) . 【美加訂單生產注意事項-CCP】1.請烤漆入口依照正背面漆鋼捲投向規定進行鋼捲投入。 (RMK00717) . 【美加訂單生產注意事項-CCP】2.烤漆入口依照鋼捲投向規定進行鋼捲投入。(CR1/CG1 CR2/CG2-->正向入料。CR1/CG2 CR2/CG1-->反向入料) (RMK00717) . 【美加訂單生產注意事項-CCP】3.此訂單背面漆一律採Nature塗裝，塗裝黏度設定40秒以上 (RMK00717) | 訂單:2507EFE001/003 CC2 <生產備註> 事項如下 . 正面面漆(20U)及正面總膜厚(25U)要求管制90%以上之膜厚,未達標準降級. (RMK00054) . 若背面面漆(20U)及背面總膜厚(25U)時要求管制90%以上之膜厚,未達標準降級 (RMK00054) . 面漆=18U(90%)~請購基準22U(110%),標準板總膜厚=5+20U(100%面漆). (RMK00054) . 30CM*全寬*留1塊給LAB及1塊給塗料商, (RMK00054) . 【捲取】注意！本單為直立式包裝。禁用STAGGER捲取送包裝！送RCL重處理例外。 (RMK00512) . 【抽氣量】白色系在CC1生產時,FINISH抽氣量請設定250,如生產中發生色差b值異常升高,請股長再加大抽氣量因應 (RMK00560) . 【美加訂單生產注意事項-CCP】1.請烤漆入口依照正背面漆鋼捲投向規定進行鋼捲投入。 (RMK00717) . 【美加訂單生產注意事項-CCP】2.烤漆入口依照鋼捲投向規定進行鋼捲投入。(CR1/CG1 CR2/CG2-->正向入料。CR1/CG2 CR2/CG1-->反向入料) (RMK00717) . 【美加訂單生產注意事項-CCP】3.此訂單背面漆一律採Nature塗裝，塗裝黏度設定40秒以上 (RMK00717) | 訂單:2507EFE001/003 RCL <生產備註> 事項如下 . 【捲取】注意！本單為直立式包裝。禁用STAGGER捲取送包裝！送RCL重處理例外。 (RMK00512) | 訂單:2507EFE001/003 CCPK 無 <生產備註> 事項 | 訂單:2507EFE001/003 CGQC <品檢備註> 事項如下 . 鍍層 AZ150 (含) 以上 , 鋅花等級 C~E 目標D，避免鋅花晶界明顯後續造成烤漆點狀未塗漆。 (RMK00565) | 訂單:2507EFE001/003 CCQC <品檢備註> 事項如下 . 【捲取】注意！本單為直立式包裝。禁用STAGGER捲取送包裝！送RCL重處理例外。 (RMK00512) | 訂單:2507EFE001/003 TOL 無 <生產備註> 事項 |  | 訂單 2507EFE001/003 修改記錄如下: 20250526 13:16:14 (25008) 退火碼: >> H2, 用途碼: >> COG003, 背面標示: >> S000, 訂單背面顏色(五碼): >> BW4CY, 背面漆膜厚: >> 12.5, 背面漆塗漆型式幾塗幾烤: >> 2, 鉻酸鹽: >> Z, 訂單厚度: >> 0.0142, 訂單重: >> 20, 重量容許率(下限): >> 10, 重量容許率(上限): >> 10, 訂單寬度: >> 40.875, 鍍製方式: >> AC, 鋼捲內徑: >> 508, 鋼捲下限重: >> 2.73, 鋼捲上限重: >> 4.31, 壓花條件碼: >> -, 表面花紋: >> R, 綠色識別碼: >> -, 印刷輥號: >> -, 產品代碼: >> PPGL, 皮膜碼: >> -, 單位別: >> I, 油品種類: >> Z, 塗油量: >> Z, 包裝代碼: >> E0 , 保護膜碼: >> -, 客戶試片取樣型式: >> -, 調質碼: >> S, 套筒碼: >> P , 規格: >> A792SSGR80, 製造標準: >> ASTM, 表面處理劑種類: >> Z, 表面處理劑塗佈量: >> Z, 伸長率測試: >> N, 硬度測試碼: >> N, 抗拉強度測試: >> N, 降伏強度測試: >> N, 厚度變異: >> 0, 訂單正面顏色(五碼): >> SWH5Z, 正面漆膜厚: >> 25, 正面漆塗漆型式幾塗幾烤: >> 2, 修邊碼: >> Y, 重量碼: >> AW, 鋼捲捲向: >> O, 鍍層碼: >> AZ50, | F:保證1/2 ASTM 厚度公差
PPGL | 2507EFE011/001 | 1. MS訂單請確認是否要秀雙面鍍層量 (OFP00268)-{.不符.} 2. 提醒！MS 對 BASE METAL THICKNESS 與搭配的鍍層量有用途限制。參閱 MS TABLE C.1. (OFP00517)-{.不符.} 3. ★★MS 訂單需確認認證範圍+實際光澤範圍與審單系統一樣否★★ (OFP00614)-{.不符.} | 1. 製造標準為MS、ASTM或銷新加坡之訂單，若無技術指定優先用料，請優先使用國內料，勿使用ANFEN (OFP00406)-{.不符.} | 1. 訂單若有厚度變異，冷軋厚度公差比照烤漆計算公式 , 但最小為 1/2 公差做設定 (OFP00254)-{.不符.} 2. MS訂單請確認是否要秀雙面鍍層量 (OFP00268)-{.不符.} 3. "偏薄要求訂單" 鍍後厚度減 鍍後厚度下限需大於 0.02 MM,以免發生厚度不足狀況 (OFP00369)-{.不符.} 4. 製造標準為MS、ASTM或銷新加坡之訂單，若無技術指定優先用料，請優先使用國內料，勿使用ANFEN (OFP00406)-{.不符.} 5. 提醒！MS 對 BASE METAL THICKNESS 與搭配的鍍層量有用途限制。參閱 MS TABLE C.1. (OFP00517)-{.不符.} 6. ★★MS 訂單需確認認證範圍+實際光澤範圍與審單系統一樣否★★ (OFP00614)-{.不符.} 7. 用途別對應選配碼不符 (用途碼:COA041, 選配碼:- 不符)(OFP00030)-{.不符.} | 訂單:2507EFE011/001 CPL <生產備註> 事項如下 . 除HGI/ HGL 訂單邊緣不噴油. 其餘皆側緣噴油 (RMK00285) | 訂單:2507EFE011/001 CR1 無 <生產備註> 事項 | 訂單:2507EFE011/001 CR2 無 <生產備註> 事項 | 訂單:2507EFE011/001 CG1 無 <生產備註> 事項 | 訂單:2507EFE011/001 CG2 無 <生產備註> 事項 | 訂單:2507EFE011/001 CC1 <生產備註> 事項如下 . 【MS 規範訂單】請以MS規範測試方式作檢驗 (RMK-E_CHIN) . 【色差】因鮮白色系列遮蓋力不足，當膜厚變動時色差變異較大客戶同意，色差放行標準為：只管制當批與標準樣色差管制值≦1.5，不管制批差異。 (RMK-E_CHIN) . 1.因COA041 戶外冷凍庫板尚未列入放行標準。請烤漆及品檢遵循以下作為放行依據 (RMK00380) . 1.1.平坦度及鋼板外觀品質管制請參照CIA007-室內隔間之標準。 (RMK00380) . 1.2.物性請比照TDCC公告CCL放行標準即可 (RMK00380) . 1.3.色差沒特別規定的話請管制1.0以內 (RMK00380) . 【抽氣量】白色系在CC1生產時,FINISH抽氣量請設定250,如生產中發生色差b值異常升高,請股長再加大抽氣量因應 (RMK00560) | 訂單:2507EFE011/001 CC2 <生產備註> 事項如下 . 【MS 規範訂單】請以MS規範測試方式作檢驗 (RMK-E_CHIN) . 【色差】因鮮白色系列遮蓋力不足，當膜厚變動時色差變異較大客戶同意，色差放行標準為：只管制當批與標準樣色差管制值≦1.5，不管制批差異。 (RMK-E_CHIN) . 1.因COA041 戶外冷凍庫板尚未列入放行標準。請烤漆及品檢遵循以下作為放行依據 (RMK00380) . 1.1.平坦度及鋼板外觀品質管制請參照CIA007-室內隔間之標準。 (RMK00380) . 1.2.物性請比照TDCC公告CCL放行標準即可 (RMK00380) . 1.3.色差沒特別規定的話請管制1.0以內 (RMK00380) . 【抽氣量】白色系在CC1生產時,FINISH抽氣量請設定250,如生產中發生色差b值異常升高,請股長再加大抽氣量因應 (RMK00560) | 訂單:2507EFE011/001 RCL 無 <生產備註> 事項 | 訂單:2507EFE011/001 CCPK 無 <生產備註> 事項 | 訂單:2507EFE011/001 CGQC 無 <品檢備註> 事項 | 訂單:2507EFE011/001 CCQC <品檢備註> 事項如下 . 【MS 規範訂單】請以MS規範測試方式作檢驗 (RMK-E_CHIN) . 【色差】因鮮白色系列遮蓋力不足，當膜厚變動時色差變異較大客戶同意，色差放行標準為：只管制當批與標準樣色差管制值≦1.5，不管制批差異。 (RMK-E_CHIN) . 1.因COA041 戶外冷凍庫板尚未列入放行標準。請烤漆及品檢遵循以下作為放行依據 (RMK00380) . 1.1.平坦度及鋼板外觀品質管制請參照CIA007-室內隔間之標準。 (RMK00380) . 1.2.物性請比照TDCC公告CCL放行標準即可 (RMK00380) . 1.3.色差沒特別規定的話請管制1.0以內 (RMK00380) | 訂單:2507EFE011/001 TOL 無 <生產備註> 事項 | 【色差】因鮮白色系列遮蓋力不足，當膜厚變動時色差變異較大客戶同意，色差放行標準為：只管制當批與標準樣色差管制值≦1.5，不管制批差異。^^/CC1/CC2/CCQC/ <<.E_CHIN 2025/06/12 11:29.>> 【MS 規範訂單】請以MS規範測試方式作檢驗^^/CC1/CC2/CCQC/^^/CC1/CC2/CCQC/ <<.E_CHIN 2025/06/12 11:44.>> | 訂單 2507EFE011/001 修改記錄如下: 20250604 13:38:53 (22021) 退火碼: >> S1, 用途碼: >> COA041, 背面標示: >> S000, 訂單背面顏色(五碼): >> BW736, 背面漆膜厚: >> NOM, 背面漆塗漆型式幾塗幾烤: >> 1, 鉻酸鹽: >> Z, 訂單厚度: >> 0.51, 訂單重: >> 60, 重量容許率(下限): >> 10, 重量容許率(上限): >> 10, 訂單寬度: >> 1219, 鍍製方式: >> AC, 鋼捲內徑: >> 508, 鋼捲下限重: >> 2, 鋼捲上限重: >> 4, 壓花條件碼: >> -, 表面花紋: >> R, GL鋅花要求下限: >> -, GL鋅花要求上限: >> -, 綠色識別碼: >> -, 印刷輥號: >> -, 產品代碼: >> PPGL, 皮膜碼: >> -, 單位別: >> M, 油品種類: >> Z, 塗油量: >> Z, 包裝代碼: >> P7 , 保護膜碼: >> -, 客戶試片取樣型式: >> -, 調質碼: >> S, 套筒碼: >> P , 規格: >> G01, 製造標準: >> MS, 表面處理劑種類: >> Z, 表面處理劑塗佈量: >> Z, 伸長率測試: >> Y, 硬度測試碼: >> Y, 抗拉強度測試: >> Y, 降伏強度測試: >> Y, 厚度變異: >> -3.3, 訂單正面顏色(五碼): >> 7W338, 正面漆膜厚: >> 18, 正面漆塗漆型式幾塗幾烤: >> 2, 修邊碼: >> Y, 重量碼: >> AW, 鋼捲捲向: >> O, 鍍層碼: >> AZ100, | H:厚度偏薄 | [訂單訊息通知] 2025/06/12 下午 01:15:23 *** (秦大維 >> 通知 >> DongZe Wu) 訊息 : 我品證註記如下：1.標籤上需有MS正式名稱。2.品證需含以下資料：學成份/實際鍍層量（雙面）。3.MTC備註"THICKNESS IS TCC"。4.MTC上SHOW 兩面 COATING MASS。5.參2411EFE013/001
PPGL | 2507EFE012/001 | 1. 提醒：住友"美加"區要求只能下"超耐候屋頂(保證年限)" (OFP00177)-{.不符.} | 1. 製造標準為MS、ASTM或銷新加坡之訂單，若無技術指定優先用料，請優先使用國內料，勿使用ANFEN (OFP00406)-{.不符.} 2. 提醒：客戶"WESTMAN STEEL"HR配 《HR寬度－訂單寬度=15～30》 (OFP00722)-{.不符.} 3. 提醒：客戶"WESTMAN STEEL"HR配 《HR寬度－訂單寬度=15～30》 (OFP00723)-{.不符.} | 1. 提醒：住友"美加"區要求只能下"超耐候屋頂(保證年限)" (OFP00177)-{.不符.} 2. 製造標準為MS、ASTM或銷新加坡之訂單，若無技術指定優先用料，請優先使用國內料，勿使用ANFEN (OFP00406)-{.不符.} 3. 【提醒】！本單為直立式包裝，嚴禁鍍鋅或烤漆後以STAGGER捲取 (OFP00451)-{.不符.} 4. ※超耐候一系列用途要確認是否有英制公差需求，有英制公差需求時選配碼用ON027※ (OFP00680)-{.不符.} 5. ●WESTMAN PPGL背漆轉印 『指定生產線別-- CR1 +CG1 或 CR2+CG2 生產』● (OFP00720)-{.不符.} 6. ●WESTMAN PPGL背漆轉印 『指定生產線別-- CR1 +CG1 或 CR2+CG2 生產』● (OFP00721)-{.不符.} 7. 提醒：客戶"WESTMAN STEEL"HR配 《HR寬度－訂單寬度=15～30》 (OFP00722)-{.不符.} 8. 提醒：客戶"WESTMAN STEEL"HR配 《HR寬度－訂單寬度=15～30》 (OFP00723)-{.不符.} 9. ☆☆☆提醒！WESTMAN PPGL背漆轉印 指定生產線別☆☆☆ (OFP00726)-{.不符.} 10. 此經銷商有簽訂1/2厚度公差保證(無厚度變異),請調整冷軋與鍍鋅厚度公差管制範圍. 保證 ASTM 厚度公差 (OFP00180)-{.不符.} | 訂單:2507EFE012/001 CPL <生產備註> 事項如下 . 除HGI/ HGL 訂單邊緣不噴油. 其餘皆側緣噴油 (RMK00285) . 【美加訂單生產注意事項-CPL】1.客戶美加地區訂單實施修邊刀最大使用顆數上限(20顆) (RMK00717) . 【美加訂單生產注意事項-CPL】2.排程備註:注意修邊品質與毛邊 (RMK00717) . 【美加訂單生產注意事項-CPL】3.去毛邊輥的管制：兩側壓力均設定1.0 kg/cm2 (RMK00717) | 訂單:2507EFE012/001 CR1 <生產備註> 事項如下 . 此經銷商保證平均厚度在1/2厚度公差內，厚度量測NG時，如單位長度符合範圍，請放行 (RMK00402) . 【美加訂單生產注意事項-CR】1.兩側各加開一個spot cooling增加冷卻效果。 (RMK00717) . 【美加訂單生產注意事項-CR】2.發生毛邊時，請降速生產減輕毛邊程度，暫留討論後再處置。 (RMK00717) | 訂單:2507EFE012/001 CR2 <生產備註> 事項如下 . 此經銷商保證平均厚度在1/2厚度公差內，厚度量測NG時，如單位長度符合範圍，請放行 (RMK00402) . 【美加訂單生產注意事項-CR】1.兩側各加開一個spot cooling增加冷卻效果。 (RMK00717) . 【美加訂單生產注意事項-CR】2.發生毛邊時，請降速生產減輕毛邊程度，暫留討論後再處置。 (RMK00717) | 訂單:2507EFE012/001 CG1 <生產備註> 事項如下 . 【板形】 FLATNESS 板形≦12 I-UNIT（≦0.7％） (RMK-E_CHIN) . 鍍鋅表面不可有鋅痕、壓痕、凹陷、及刮傷 、應變痕等。 (RMK00054) . 此經銷商保證平均厚度在1/2厚度公差內，厚度量測NG時，如單位長度符合範圍，請放行 (RMK00402) . 鍍層 AZ150 (含) 以上 , 鋅花等級 C~E 目標D，避免鋅花晶界明顯後續造成烤漆點狀未塗漆。 (RMK00565) . 【美加訂單生產注意事項-CG1】副操確認完回控制室後，於生產排程鋼號旁簽名紀錄，以利後續追查(該排程生產完，排程單將保留)。 (RMK00717) . 【美加訂單生產注意事項-CG1】中央段副操每顆銲道出Pot時觀察銲道同時，確認Beaver Tail與鋼板接觸之Guide Roll羊毛氈狀況，並適時添加潤滑油(避免乾掉)。 (RMK00717) | 訂單:2507EFE012/001 CG2 <生產備註> 事項如下 . 【板形】 FLATNESS 板形≦12 I-UNIT（≦0.7％） (RMK-E_CHIN) . 鍍鋅表面不可有鋅痕、壓痕、凹陷、及刮傷 、應變痕等。 (RMK00054) . 此經銷商保證平均厚度在1/2厚度公差內，厚度量測NG時，如單位長度符合範圍，請放行 (RMK00402) . 鍍層 AZ150 (含) 以上 , 鋅花等級 C~E 目標D，避免鋅花晶界明顯後續造成烤漆點狀未塗漆。 (RMK00565) . 【美加訂單生產注意事項-CG2】1.使用SUB-NOZZLE (RMK00717) | 訂單:2507EFE012/001 CC1 <生產備註> 事項如下 . 【色差】色差放行標準為DE<= 2.0，只管制當批無明顯目視色差，不管制批差異。 (RMK-E_CHIN) . 【板形】 FLATNESS 板形≦12 I-UNIT（≦0.7％） (RMK-E_CHIN) . 正面面漆(20U)及正面總膜厚(25U)要求管制90%以上之膜厚,未達標準降級. (RMK00054) . 若背面面漆(20U)及背面總膜厚(25U)時要求管制90%以上之膜厚,未達標準降級 (RMK00054) . 面漆=18U(90%)~請購基準22U(110%),標準板總膜厚=5+20U(100%面漆). (RMK00054) . 30CM*全寬*留1塊給LAB及1塊給塗料商, (RMK00054) . 【色差】1.1.此客戶對面漆(非B開頭之色碼)目視色差要求較高,請依限度樣本進行目視色差管制★--->發生過訴賠 (RMK00248) . 【色差】1.2.若針對特殊顏色需特別管理時，請品檢忽略1.1.的規定以特別規定為主 (RMK00248) . 此經銷商保證平均厚度在1/2厚度公差內，厚度量測NG時，如單位長度符合範圍，請放行 (RMK00402) . 【捲取】注意！本單為直立式包裝。禁用STAGGER捲取送包裝！送RCL重處理例外。 (RMK00512) . 【美加訂單生產注意事項-CCP】1.請烤漆入口依照正背面漆鋼捲投向規定進行鋼捲投入。 (RMK00717) . 【美加訂單生產注意事項-CCP】2.烤漆入口依照鋼捲投向規定進行鋼捲投入。(CR1/CG1 CR2/CG2-->正向入料。CR1/CG2 CR2/CG1-->反向入料) (RMK00717) . 【美加訂單生產注意事項-CCP】3.此訂單背面漆一律採Nature塗裝，塗裝黏度設定40秒以上 (RMK00717) | 訂單:2507EFE012/001 CC2 <生產備註> 事項如下 . 【色差】色差放行標準為DE<= 2.0，只管制當批無明顯目視色差，不管制批差異。 (RMK-E_CHIN) . 【板形】 FLATNESS 板形≦12 I-UNIT（≦0.7％） (RMK-E_CHIN) . 正面面漆(20U)及正面總膜厚(25U)要求管制90%以上之膜厚,未達標準降級. (RMK00054) . 若背面面漆(20U)及背面總膜厚(25U)時要求管制90%以上之膜厚,未達標準降級 (RMK00054) . 面漆=18U(90%)~請購基準22U(110%),標準板總膜厚=5+20U(100%面漆). (RMK00054) . 30CM*全寬*留1塊給LAB及1塊給塗料商, (RMK00054) . 【色差】1.1.此客戶對面漆(非B開頭之色碼)目視色差要求較高,請依限度樣本進行目視色差管制★--->發生過訴賠 (RMK00248) . 【色差】1.2.若針對特殊顏色需特別管理時，請品檢忽略1.1.的規定以特別規定為主 (RMK00248) . 此經銷商保證平均厚度在1/2厚度公差內，厚度量測NG時，如單位長度符合範圍，請放行 (RMK00402) . 【捲取】注意！本單為直立式包裝。禁用STAGGER捲取送包裝！送RCL重處理例外。 (RMK00512) . 【美加訂單生產注意事項-CCP】1.請烤漆入口依照正背面漆鋼捲投向規定進行鋼捲投入。 (RMK00717) . 【美加訂單生產注意事項-CCP】2.烤漆入口依照鋼捲投向規定進行鋼捲投入。(CR1/CG1 CR2/CG2-->正向入料。CR1/CG2 CR2/CG1-->反向入料) (RMK00717) . 【美加訂單生產注意事項-CCP】3.此訂單背面漆一律採Nature塗裝，塗裝黏度設定40秒以上 (RMK00717) | 訂單:2507EFE012/001 RCL <生產備註> 事項如下 . 【捲取】注意！本單為直立式包裝。禁用STAGGER捲取送包裝！送RCL重處理例外。 (RMK00512) | 訂單:2507EFE012/001 CCPK 無 <生產備註> 事項 | 訂單:2507EFE012/001 CGQC <品檢備註> 事項如下 . 【板形】 FLATNESS 板形≦12 I-UNIT（≦0.7％） (RMK-E_CHIN) . 鍍層 AZ150 (含) 以上 , 鋅花等級 C~E 目標D，避免鋅花晶界明顯後續造成烤漆點狀未塗漆。 (RMK00565) | 訂單:2507EFE012/001 CCQC <品檢備註> 事項如下 . 【色差】色差放行標準為DE<= 2.0，只管制當批無明顯目視色差，不管制批差異。 (RMK-E_CHIN) . 【板形】 FLATNESS 板形≦12 I-UNIT（≦0.7％） (RMK-E_CHIN) . 【色差】1.1.此客戶對面漆(非B開頭之色碼)目視色差要求較高,請依限度樣本進行目視色差管制★--->發生過訴賠 (RMK00248) . 【色差】1.2.若針對特殊顏色需特別管理時，請品檢忽略1.1.的規定以特別規定為主 (RMK00248) . 【捲取】注意！本單為直立式包裝。禁用STAGGER捲取送包裝！送RCL重處理例外。 (RMK00512) | 訂單:2507EFE012/001 TOL 無 <生產備註> 事項 | 【板形】 FLATNESS 板形≦12 I-UNIT（≦0.7％）^^/CG1/CG2/CC1/CC2/CGQC/CCQC/^^ <<.E_CHIN 2025/06/06 15:50.>> 【色差】色差放行標準為DE<= 2.0，只管制當批無明顯目視色差，不管制批差異。^^/CC1/CC2/CCQC/ <<.E_CHIN 2025/06/06 15:53.>> | 訂單 2507EFE012/001 修改記錄如下: 20250605 08:54:41 (06023) 退火碼: >> H2, 用途碼: >> COG007, 背面標示: >> S000, 訂單背面顏色(五碼): >> BW73Z, 背面漆膜厚: >> NOM, 背面漆塗漆型式幾塗幾烤: >> 2, 鉻酸鹽: >> Z, 訂單厚度: >> 0.015, 訂單重: >> 40, 重量容許率(下限): >> 10, 重量容許率(上限): >> 10, 訂單寬度: >> 40.5, 鍍製方式: >> AC, 鋼捲內徑: >> 508, 鋼捲下限重: >> 2.5, 鋼捲上限重: >> 4.5, 壓花條件碼: >> -, 表面花紋: >> R, 綠色識別碼: >> -, 印刷輥號: >> -, 產品代碼: >> PPGL, 皮膜碼: >> -, 單位別: >> I, 油品種類: >> Z, 塗油量: >> Z, 包裝代碼: >> E0 , 保護膜碼: >> -, 客戶試片取樣型式: >> -, 調質碼: >> S, 套筒碼: >> P , 規格: >> A792SSGR80, 製造標準: >> ASTM, 表面處理劑種類: >> Z, 表面處理劑塗佈量: >> Z, 伸長率測試: >> N, 硬度測試碼: >> N, 抗拉強度測試: >> N, 降伏強度測試: >> N, 訂單正面顏色(五碼): >> SGT7Q, 正面漆膜厚: >> 25, 正面漆塗漆型式幾塗幾烤: >> 2, 修邊碼: >> Y, 重量碼: >> AW, 鋼捲捲向: >> O, 鍍層碼: >> AZ50, | F:保證1/2 ASTM 厚度公差
PPGL | 2507EFE013/001 |  | 1. 製造標準為MS、ASTM或銷新加坡之訂單，若無技術指定優先用料，請優先使用國內料，勿使用ANFEN (OFP00406)-{.不符.} 2. 提醒：客戶"WESTMAN STEEL"HR配 《HR寬度－訂單寬度=15～30》 (OFP00722)-{.不符.} 3. 提醒：客戶"WESTMAN STEEL"HR配 《HR寬度－訂單寬度=15～30》 (OFP00723)-{.不符.} | 1. 製造標準為MS、ASTM或銷新加坡之訂單，若無技術指定優先用料，請優先使用國內料，勿使用ANFEN (OFP00406)-{.不符.} 2. 【提醒】！本單為直立式包裝，嚴禁鍍鋅或烤漆後以STAGGER捲取 (OFP00451)-{.不符.} 3. ※超耐候一系列用途要確認是否有英制公差需求，有英制公差需求時選配碼用ON027※ (OFP00680)-{.不符.} 4. ●WESTMAN PPGL背漆轉印 『指定生產線別-- CR1 +CG1 或 CR2+CG2 生產』● (OFP00720)-{.不符.} 5. ●WESTMAN PPGL背漆轉印 『指定生產線別-- CR1 +CG1 或 CR2+CG2 生產』● (OFP00721)-{.不符.} 6. 提醒：客戶"WESTMAN STEEL"HR配 《HR寬度－訂單寬度=15～30》 (OFP00722)-{.不符.} 7. 提醒：客戶"WESTMAN STEEL"HR配 《HR寬度－訂單寬度=15～30》 (OFP00723)-{.不符.} 8. ☆☆☆提醒！WESTMAN PPGL背漆轉印 指定生產線別☆☆☆ (OFP00726)-{.不符.} 9. 此經銷商有簽訂1/2厚度公差保證(無厚度變異),請調整冷軋與鍍鋅厚度公差管制範圍. 保證 ASTM 厚度公差 (OFP00180)-{.不符.} | 訂單:2507EFE013/001 CPL <生產備註> 事項如下 . 除HGI/ HGL 訂單邊緣不噴油. 其餘皆側緣噴油 (RMK00285) . 【美加訂單生產注意事項-CPL】1.客戶美加地區訂單實施修邊刀最大使用顆數上限(20顆) (RMK00717) . 【美加訂單生產注意事項-CPL】2.排程備註:注意修邊品質與毛邊 (RMK00717) . 【美加訂單生產注意事項-CPL】3.去毛邊輥的管制：兩側壓力均設定1.0 kg/cm2 (RMK00717) | 訂單:2507EFE013/001 CR1 <生產備註> 事項如下 . 此經銷商保證平均厚度在1/2厚度公差內，厚度量測NG時，如單位長度符合範圍，請放行 (RMK00402) . 【美加訂單生產注意事項-CR】1.兩側各加開一個spot cooling增加冷卻效果。 (RMK00717) . 【美加訂單生產注意事項-CR】2.發生毛邊時，請降速生產減輕毛邊程度，暫留討論後再處置。 (RMK00717) | 訂單:2507EFE013/001 CR2 <生產備註> 事項如下 . 此經銷商保證平均厚度在1/2厚度公差內，厚度量測NG時，如單位長度符合範圍，請放行 (RMK00402) . 【美加訂單生產注意事項-CR】1.兩側各加開一個spot cooling增加冷卻效果。 (RMK00717) . 【美加訂單生產注意事項-CR】2.發生毛邊時，請降速生產減輕毛邊程度，暫留討論後再處置。 (RMK00717) | 訂單:2507EFE013/001 CG1 <生產備註> 事項如下 . 【板形】 FLATNESS 板形≦12 I-UNIT（≦0.7％） (RMK-E_CHIN) . 鍍鋅表面不可有鋅痕、壓痕、凹陷、及刮傷 、應變痕等。 (RMK00054) . 此經銷商保證平均厚度在1/2厚度公差內，厚度量測NG時，如單位長度符合範圍，請放行 (RMK00402) . 鍍層 AZ150 (含) 以上 , 鋅花等級 C~E 目標D，避免鋅花晶界明顯後續造成烤漆點狀未塗漆。 (RMK00565) . 【美加訂單生產注意事項-CG1】副操確認完回控制室後，於生產排程鋼號旁簽名紀錄，以利後續追查(該排程生產完，排程單將保留)。 (RMK00717) . 【美加訂單生產注意事項-CG1】中央段副操每顆銲道出Pot時觀察銲道同時，確認Beaver Tail與鋼板接觸之Guide Roll羊毛氈狀況，並適時添加潤滑油(避免乾掉)。 (RMK00717) | 訂單:2507EFE013/001 CG2 <生產備註> 事項如下 . 【板形】 FLATNESS 板形≦12 I-UNIT（≦0.7％） (RMK-E_CHIN) . 鍍鋅表面不可有鋅痕、壓痕、凹陷、及刮傷 、應變痕等。 (RMK00054) . 此經銷商保證平均厚度在1/2厚度公差內，厚度量測NG時，如單位長度符合範圍，請放行 (RMK00402) . 鍍層 AZ150 (含) 以上 , 鋅花等級 C~E 目標D，避免鋅花晶界明顯後續造成烤漆點狀未塗漆。 (RMK00565) . 【美加訂單生產注意事項-CG2】1.使用SUB-NOZZLE (RMK00717) | 訂單:2507EFE013/001 CC1 <生產備註> 事項如下 . 【板形】 FLATNESS 板形≦12 I-UNIT（≦0.7％） (RMK-E_CHIN) . 正面面漆(20U)及正面總膜厚(25U)要求管制90%以上之膜厚,未達標準降級. (RMK00054) . 若背面面漆(20U)及背面總膜厚(25U)時要求管制90%以上之膜厚,未達標準降級 (RMK00054) . 面漆=18U(90%)~請購基準22U(110%),標準板總膜厚=5+20U(100%面漆). (RMK00054) . 30CM*全寬*留1塊給LAB及1塊給塗料商, (RMK00054) . 【色差】1.1.此客戶對面漆(非B開頭之色碼)目視色差要求較高,請依限度樣本進行目視色差管制★--->發生過訴賠 (RMK00248) . 【色差】1.2.若針對特殊顏色需特別管理時，請品檢忽略1.1.的規定以特別規定為主 (RMK00248) . 此經銷商保證平均厚度在1/2厚度公差內，厚度量測NG時，如單位長度符合範圍，請放行 (RMK00402) . 【捲取】注意！本單為直立式包裝。禁用STAGGER捲取送包裝！送RCL重處理例外。 (RMK00512) . 【美加訂單生產注意事項-CCP】1.請烤漆入口依照正背面漆鋼捲投向規定進行鋼捲投入。 (RMK00717) . 【美加訂單生產注意事項-CCP】2.烤漆入口依照鋼捲投向規定進行鋼捲投入。(CR1/CG1 CR2/CG2-->正向入料。CR1/CG2 CR2/CG1-->反向入料) (RMK00717) . 【美加訂單生產注意事項-CCP】3.此訂單背面漆一律採Nature塗裝，塗裝黏度設定40秒以上 (RMK00717) | 訂單:2507EFE013/001 CC2 <生產備註> 事項如下 . 【板形】 FLATNESS 板形≦12 I-UNIT（≦0.7％） (RMK-E_CHIN) . 正面面漆(20U)及正面總膜厚(25U)要求管制90%以上之膜厚,未達標準降級. (RMK00054) . 若背面面漆(20U)及背面總膜厚(25U)時要求管制90%以上之膜厚,未達標準降級 (RMK00054) . 面漆=18U(90%)~請購基準22U(110%),標準板總膜厚=5+20U(100%面漆). (RMK00054) . 30CM*全寬*留1塊給LAB及1塊給塗料商, (RMK00054) . 【色差】1.1.此客戶對面漆(非B開頭之色碼)目視色差要求較高,請依限度樣本進行目視色差管制★--->發生過訴賠 (RMK00248) . 【色差】1.2.若針對特殊顏色需特別管理時，請品檢忽略1.1.的規定以特別規定為主 (RMK00248) . 此經銷商保證平均厚度在1/2厚度公差內，厚度量測NG時，如單位長度符合範圍，請放行 (RMK00402) . 【捲取】注意！本單為直立式包裝。禁用STAGGER捲取送包裝！送RCL重處理例外。 (RMK00512) . 【美加訂單生產注意事項-CCP】1.請烤漆入口依照正背面漆鋼捲投向規定進行鋼捲投入。 (RMK00717) . 【美加訂單生產注意事項-CCP】2.烤漆入口依照鋼捲投向規定進行鋼捲投入。(CR1/CG1 CR2/CG2-->正向入料。CR1/CG2 CR2/CG1-->反向入料) (RMK00717) . 【美加訂單生產注意事項-CCP】3.此訂單背面漆一律採Nature塗裝，塗裝黏度設定40秒以上 (RMK00717) | 訂單:2507EFE013/001 RCL <生產備註> 事項如下 . 【捲取】注意！本單為直立式包裝。禁用STAGGER捲取送包裝！送RCL重處理例外。 (RMK00512) | 訂單:2507EFE013/001 CCPK 無 <生產備註> 事項 | 訂單:2507EFE013/001 CGQC <品檢備註> 事項如下 . 【板形】 FLATNESS 板形≦12 I-UNIT（≦0.7％） (RMK-E_CHIN) . 鍍層 AZ150 (含) 以上 , 鋅花等級 C~E 目標D，避免鋅花晶界明顯後續造成烤漆點狀未塗漆。 (RMK00565) | 訂單:2507EFE013/001 CCQC <品檢備註> 事項如下 . 【板形】 FLATNESS 板形≦12 I-UNIT（≦0.7％） (RMK-E_CHIN) . 【色差】1.1.此客戶對面漆(非B開頭之色碼)目視色差要求較高,請依限度樣本進行目視色差管制★--->發生過訴賠 (RMK00248) . 【色差】1.2.若針對特殊顏色需特別管理時，請品檢忽略1.1.的規定以特別規定為主 (RMK00248) . 【捲取】注意！本單為直立式包裝。禁用STAGGER捲取送包裝！送RCL重處理例外。 (RMK00512) | 訂單:2507EFE013/001 TOL 無 <生產備註> 事項 | 【板形】 FLATNESS 板形≦12 I-UNIT（≦0.7％）^^/CG1/CG2/CC1/CC2/CGQC/CCQC/^^ <<.E_CHIN 2025/06/06 11:04.>> | 訂單 2507EFE013/001 修改記錄如下: 20250605 09:01:04 (06023) 退火碼: >> H2, 用途碼: >> COG003, 背面標示: >> S000, 訂單背面顏色(五碼): >> BW73Z, 背面漆膜厚: >> NOM, 背面漆塗漆型式幾塗幾烤: >> 2, 鉻酸鹽: >> Z, 訂單厚度: >> 0.015, 訂單重: >> 40, 重量容許率(下限): >> 10, 重量容許率(上限): >> 10, 訂單寬度: >> 40.5, 鍍製方式: >> AC, 鋼捲內徑: >> 508, 鋼捲下限重: >> 2.5, 鋼捲上限重: >> 4.5, 壓花條件碼: >> -, 表面花紋: >> R, 綠色識別碼: >> -, 印刷輥號: >> -, 產品代碼: >> PPGL, 皮膜碼: >> -, 單位別: >> I, 油品種類: >> Z, 塗油量: >> Z, 包裝代碼: >> E0 , 保護膜碼: >> -, 客戶試片取樣型式: >> -, 調質碼: >> S, 套筒碼: >> P , 規格: >> A792SSGR80, 製造標準: >> ASTM, 表面處理劑種類: >> Z, 表面處理劑塗佈量: >> Z, 伸長率測試: >> N, 硬度測試碼: >> N, 抗拉強度測試: >> N, 降伏強度測試: >> N, 訂單正面顏色(五碼): >> SBH5Y, 正面漆膜厚: >> 25, 正面漆塗漆型式幾塗幾烤: >> 2, 修邊碼: >> Y, 重量碼: >> AW, 鋼捲捲向: >> O, 鍍層碼: >> AZ50, | F:保證1/2 ASTM 厚度公差
PPGL | 2507EFE013/002 | 1. 提醒：住友"美加"區要求只能下"超耐候屋頂(保證年限)" (OFP00177)-{.不符.} | 1. 製造標準為MS、ASTM或銷新加坡之訂單，若無技術指定優先用料，請優先使用國內料，勿使用ANFEN (OFP00406)-{.不符.} 2. 提醒：客戶"WESTMAN STEEL"HR配 《HR寬度－訂單寬度=15～30》 (OFP00722)-{.不符.} 3. 提醒：客戶"WESTMAN STEEL"HR配 《HR寬度－訂單寬度=15～30》 (OFP00723)-{.不符.} | 1. 提醒：住友"美加"區要求只能下"超耐候屋頂(保證年限)" (OFP00177)-{.不符.} 2. 製造標準為MS、ASTM或銷新加坡之訂單，若無技術指定優先用料，請優先使用國內料，勿使用ANFEN (OFP00406)-{.不符.} 3. 【提醒】！本單為直立式包裝，嚴禁鍍鋅或烤漆後以STAGGER捲取 (OFP00451)-{.不符.} 4. ※超耐候一系列用途要確認是否有英制公差需求，有英制公差需求時選配碼用ON027※ (OFP00680)-{.不符.} 5. ●WESTMAN PPGL背漆轉印 『指定生產線別-- CR1 +CG1 或 CR2+CG2 生產』● (OFP00720)-{.不符.} 6. ●WESTMAN PPGL背漆轉印 『指定生產線別-- CR1 +CG1 或 CR2+CG2 生產』● (OFP00721)-{.不符.} 7. 提醒：客戶"WESTMAN STEEL"HR配 《HR寬度－訂單寬度=15～30》 (OFP00722)-{.不符.} 8. 提醒：客戶"WESTMAN STEEL"HR配 《HR寬度－訂單寬度=15～30》 (OFP00723)-{.不符.} 9. ☆☆☆提醒！WESTMAN PPGL背漆轉印 指定生產線別☆☆☆ (OFP00726)-{.不符.} 10. 此經銷商有簽訂1/2厚度公差保證(無厚度變異),請調整冷軋與鍍鋅厚度公差管制範圍. 保證 ASTM 厚度公差 (OFP00180)-{.不符.} | 訂單:2507EFE013/002 CPL <生產備註> 事項如下 . 除HGI/ HGL 訂單邊緣不噴油. 其餘皆側緣噴油 (RMK00285) . 【美加訂單生產注意事項-CPL】1.客戶美加地區訂單實施修邊刀最大使用顆數上限(20顆) (RMK00717) . 【美加訂單生產注意事項-CPL】2.排程備註:注意修邊品質與毛邊 (RMK00717) . 【美加訂單生產注意事項-CPL】3.去毛邊輥的管制：兩側壓力均設定1.0 kg/cm2 (RMK00717) | 訂單:2507EFE013/002 CR1 <生產備註> 事項如下 . 此經銷商保證平均厚度在1/2厚度公差內，厚度量測NG時，如單位長度符合範圍，請放行 (RMK00402) . 【美加訂單生產注意事項-CR】1.兩側各加開一個spot cooling增加冷卻效果。 (RMK00717) . 【美加訂單生產注意事項-CR】2.發生毛邊時，請降速生產減輕毛邊程度，暫留討論後再處置。 (RMK00717) | 訂單:2507EFE013/002 CR2 <生產備註> 事項如下 . 此經銷商保證平均厚度在1/2厚度公差內，厚度量測NG時，如單位長度符合範圍，請放行 (RMK00402) . 【美加訂單生產注意事項-CR】1.兩側各加開一個spot cooling增加冷卻效果。 (RMK00717) . 【美加訂單生產注意事項-CR】2.發生毛邊時，請降速生產減輕毛邊程度，暫留討論後再處置。 (RMK00717) | 訂單:2507EFE013/002 CG1 <生產備註> 事項如下 . 【板形】 FLATNESS 板形≦12 I-UNIT（≦0.7％） (RMK-E_CHIN) . 鍍鋅表面不可有鋅痕、壓痕、凹陷、及刮傷 、應變痕等。 (RMK00054) . 此經銷商保證平均厚度在1/2厚度公差內，厚度量測NG時，如單位長度符合範圍，請放行 (RMK00402) . 鍍層 AZ150 (含) 以上 , 鋅花等級 C~E 目標D，避免鋅花晶界明顯後續造成烤漆點狀未塗漆。 (RMK00565) . 【美加訂單生產注意事項-CG1】副操確認完回控制室後，於生產排程鋼號旁簽名紀錄，以利後續追查(該排程生產完，排程單將保留)。 (RMK00717) . 【美加訂單生產注意事項-CG1】中央段副操每顆銲道出Pot時觀察銲道同時，確認Beaver Tail與鋼板接觸之Guide Roll羊毛氈狀況，並適時添加潤滑油(避免乾掉)。 (RMK00717) | 訂單:2507EFE013/002 CG2 <生產備註> 事項如下 . 【板形】 FLATNESS 板形≦12 I-UNIT（≦0.7％） (RMK-E_CHIN) . 鍍鋅表面不可有鋅痕、壓痕、凹陷、及刮傷 、應變痕等。 (RMK00054) . 此經銷商保證平均厚度在1/2厚度公差內，厚度量測NG時，如單位長度符合範圍，請放行 (RMK00402) . 鍍層 AZ150 (含) 以上 , 鋅花等級 C~E 目標D，避免鋅花晶界明顯後續造成烤漆點狀未塗漆。 (RMK00565) . 【美加訂單生產注意事項-CG2】1.使用SUB-NOZZLE (RMK00717) | 訂單:2507EFE013/002 CC1 <生產備註> 事項如下 . 【板形】 FLATNESS 板形≦12 I-UNIT（≦0.7％） (RMK-E_CHIN) . 【色差】色差放行標準為DE<= 2.0，只管制當批無明顯目視色差，不管制批差異。 (RMK-E_CHIN) . 正面面漆(20U)及正面總膜厚(25U)要求管制90%以上之膜厚,未達標準降級. (RMK00054) . 若背面面漆(20U)及背面總膜厚(25U)時要求管制90%以上之膜厚,未達標準降級 (RMK00054) . 面漆=18U(90%)~請購基準22U(110%),標準板總膜厚=5+20U(100%面漆). (RMK00054) . 30CM*全寬*留1塊給LAB及1塊給塗料商, (RMK00054) . 【色差】1.1.此客戶對面漆(非B開頭之色碼)目視色差要求較高,請依限度樣本進行目視色差管制★--->發生過訴賠 (RMK00248) . 【色差】1.2.若針對特殊顏色需特別管理時，請品檢忽略1.1.的規定以特別規定為主 (RMK00248) . 此經銷商保證平均厚度在1/2厚度公差內，厚度量測NG時，如單位長度符合範圍，請放行 (RMK00402) . 【捲取】注意！本單為直立式包裝。禁用STAGGER捲取送包裝！送RCL重處理例外。 (RMK00512) . 【美加訂單生產注意事項-CCP】1.請烤漆入口依照正背面漆鋼捲投向規定進行鋼捲投入。 (RMK00717) . 【美加訂單生產注意事項-CCP】2.烤漆入口依照鋼捲投向規定進行鋼捲投入。(CR1/CG1 CR2/CG2-->正向入料。CR1/CG2 CR2/CG1-->反向入料) (RMK00717) . 【美加訂單生產注意事項-CCP】3.此訂單背面漆一律採Nature塗裝，塗裝黏度設定40秒以上 (RMK00717) | 訂單:2507EFE013/002 CC2 <生產備註> 事項如下 . 【板形】 FLATNESS 板形≦12 I-UNIT（≦0.7％） (RMK-E_CHIN) . 【色差】色差放行標準為DE<= 2.0，只管制當批無明顯目視色差，不管制批差異。 (RMK-E_CHIN) . 正面面漆(20U)及正面總膜厚(25U)要求管制90%以上之膜厚,未達標準降級. (RMK00054) . 若背面面漆(20U)及背面總膜厚(25U)時要求管制90%以上之膜厚,未達標準降級 (RMK00054) . 面漆=18U(90%)~請購基準22U(110%),標準板總膜厚=5+20U(100%面漆). (RMK00054) . 30CM*全寬*留1塊給LAB及1塊給塗料商, (RMK00054) . 【色差】1.1.此客戶對面漆(非B開頭之色碼)目視色差要求較高,請依限度樣本進行目視色差管制★--->發生過訴賠 (RMK00248) . 【色差】1.2.若針對特殊顏色需特別管理時，請品檢忽略1.1.的規定以特別規定為主 (RMK00248) . 此經銷商保證平均厚度在1/2厚度公差內，厚度量測NG時，如單位長度符合範圍，請放行 (RMK00402) . 【捲取】注意！本單為直立式包裝。禁用STAGGER捲取送包裝！送RCL重處理例外。 (RMK00512) . 【美加訂單生產注意事項-CCP】1.請烤漆入口依照正背面漆鋼捲投向規定進行鋼捲投入。 (RMK00717) . 【美加訂單生產注意事項-CCP】2.烤漆入口依照鋼捲投向規定進行鋼捲投入。(CR1/CG1 CR2/CG2-->正向入料。CR1/CG2 CR2/CG1-->反向入料) (RMK00717) . 【美加訂單生產注意事項-CCP】3.此訂單背面漆一律採Nature塗裝，塗裝黏度設定40秒以上 (RMK00717) | 訂單:2507EFE013/002 RCL <生產備註> 事項如下 . 【捲取】注意！本單為直立式包裝。禁用STAGGER捲取送包裝！送RCL重處理例外。 (RMK00512) | 訂單:2507EFE013/002 CCPK 無 <生產備註> 事項 | 訂單:2507EFE013/002 CGQC <品檢備註> 事項如下 . 【板形】 FLATNESS 板形≦12 I-UNIT（≦0.7％） (RMK-E_CHIN) . 鍍層 AZ150 (含) 以上 , 鋅花等級 C~E 目標D，避免鋅花晶界明顯後續造成烤漆點狀未塗漆。 (RMK00565) | 訂單:2507EFE013/002 CCQC <品檢備註> 事項如下 . 【板形】 FLATNESS 板形≦12 I-UNIT（≦0.7％） (RMK-E_CHIN) . 【色差】色差放行標準為DE<= 2.0，只管制當批無明顯目視色差，不管制批差異。 (RMK-E_CHIN) . 【色差】1.1.此客戶對面漆(非B開頭之色碼)目視色差要求較高,請依限度樣本進行目視色差管制★--->發生過訴賠 (RMK00248) . 【色差】1.2.若針對特殊顏色需特別管理時，請品檢忽略1.1.的規定以特別規定為主 (RMK00248) . 【捲取】注意！本單為直立式包裝。禁用STAGGER捲取送包裝！送RCL重處理例外。 (RMK00512) | 訂單:2507EFE013/002 TOL 無 <生產備註> 事項 | 【色差】色差放行標準為DE<= 2.0，只管制當批無明顯目視色差，不管制批差異。^^/CC1/CC2/CCQC/ <<.E_CHIN 2025/06/06 11:08.>> 【板形】 FLATNESS 板形≦12 I-UNIT（≦0.7％）^^/CG1/CG2/CC1/CC2/CGQC/CCQC/^^ <<.E_CHIN 2025/06/06 13:35.>> | 訂單 2507EFE013/002 修改記錄如下: 20250605 09:01:47 (06023) 退火碼: >> H2, 用途碼: >> COG007, 背面標示: >> S000, 訂單背面顏色(五碼): >> BW73Z, 背面漆膜厚: >> NOM, 背面漆塗漆型式幾塗幾烤: >> 2, 鉻酸鹽: >> Z, 訂單厚度: >> 0.015, 訂單重: >> 40, 重量容許率(下限): >> 10, 重量容許率(上限): >> 10, 訂單寬度: >> 40.5, 鍍製方式: >> AC, 鋼捲內徑: >> 508, 鋼捲下限重: >> 2.5, 鋼捲上限重: >> 4.5, 壓花條件碼: >> -, 表面花紋: >> R, 綠色識別碼: >> -, 印刷輥號: >> -, 產品代碼: >> PPGL, 皮膜碼: >> -, 單位別: >> I, 油品種類: >> Z, 塗油量: >> Z, 包裝代碼: >> E0 , 保護膜碼: >> -, 客戶試片取樣型式: >> -, 調質碼: >> S, 套筒碼: >> P , 規格: >> A792SSGR80, 製造標準: >> ASTM, 表面處理劑種類: >> Z, 表面處理劑塗佈量: >> Z, 伸長率測試: >> N, 硬度測試碼: >> N, 抗拉強度測試: >> N, 降伏強度測試: >> N, 厚度變異: >> 0, 訂單正面顏色(五碼): >> SGT7Q, 正面漆膜厚: >> 25, 正面漆塗漆型式幾塗幾烤: >> 2, 修邊碼: >> Y, 重量碼: >> AW, 鋼捲捲向: >> O, 鍍層碼: >> AZ50, | F:保證1/2 ASTM 厚度公差
PPGL | 2507EFE013/003 | 1. 提醒：住友"美加"區要求只能下"超耐候屋頂(保證年限)" (OFP00177)-{.不符.} | 1. 製造標準為MS、ASTM或銷新加坡之訂單，若無技術指定優先用料，請優先使用國內料，勿使用ANFEN (OFP00406)-{.不符.} 2. 提醒：客戶"WESTMAN STEEL"HR配 《HR寬度－訂單寬度=15～30》 (OFP00722)-{.不符.} 3. 提醒：客戶"WESTMAN STEEL"HR配 《HR寬度－訂單寬度=15～30》 (OFP00723)-{.不符.} | 1. 提醒：住友"美加"區要求只能下"超耐候屋頂(保證年限)" (OFP00177)-{.不符.} 2. 製造標準為MS、ASTM或銷新加坡之訂單，若無技術指定優先用料，請優先使用國內料，勿使用ANFEN (OFP00406)-{.不符.} 3. 【提醒】！本單為直立式包裝，嚴禁鍍鋅或烤漆後以STAGGER捲取 (OFP00451)-{.不符.} 4. ※超耐候一系列用途要確認是否有英制公差需求，有英制公差需求時選配碼用ON027※ (OFP00680)-{.不符.} 5. ●WESTMAN PPGL背漆轉印 『指定生產線別-- CR1 +CG1 或 CR2+CG2 生產』● (OFP00720)-{.不符.} 6. ●WESTMAN PPGL背漆轉印 『指定生產線別-- CR1 +CG1 或 CR2+CG2 生產』● (OFP00721)-{.不符.} 7. 提醒：客戶"WESTMAN STEEL"HR配 《HR寬度－訂單寬度=15～30》 (OFP00722)-{.不符.} 8. 提醒：客戶"WESTMAN STEEL"HR配 《HR寬度－訂單寬度=15～30》 (OFP00723)-{.不符.} 9. ☆☆☆提醒！WESTMAN PPGL背漆轉印 指定生產線別☆☆☆ (OFP00726)-{.不符.} 10. 此經銷商有簽訂1/2厚度公差保證(無厚度變異),請調整冷軋與鍍鋅厚度公差管制範圍. 保證 ASTM 厚度公差 (OFP00180)-{.不符.} | 訂單:2507EFE013/003 CPL <生產備註> 事項如下 . 除HGI/ HGL 訂單邊緣不噴油. 其餘皆側緣噴油 (RMK00285) . 【美加訂單生產注意事項-CPL】1.客戶美加地區訂單實施修邊刀最大使用顆數上限(20顆) (RMK00717) . 【美加訂單生產注意事項-CPL】2.排程備註:注意修邊品質與毛邊 (RMK00717) . 【美加訂單生產注意事項-CPL】3.去毛邊輥的管制：兩側壓力均設定1.0 kg/cm2 (RMK00717) | 訂單:2507EFE013/003 CR1 <生產備註> 事項如下 . 此經銷商保證平均厚度在1/2厚度公差內，厚度量測NG時，如單位長度符合範圍，請放行 (RMK00402) . 【美加訂單生產注意事項-CR】1.兩側各加開一個spot cooling增加冷卻效果。 (RMK00717) . 【美加訂單生產注意事項-CR】2.發生毛邊時，請降速生產減輕毛邊程度，暫留討論後再處置。 (RMK00717) | 訂單:2507EFE013/003 CR2 <生產備註> 事項如下 . 此經銷商保證平均厚度在1/2厚度公差內，厚度量測NG時，如單位長度符合範圍，請放行 (RMK00402) . 【美加訂單生產注意事項-CR】1.兩側各加開一個spot cooling增加冷卻效果。 (RMK00717) . 【美加訂單生產注意事項-CR】2.發生毛邊時，請降速生產減輕毛邊程度，暫留討論後再處置。 (RMK00717) | 訂單:2507EFE013/003 CG1 <生產備註> 事項如下 . 【板形】 FLATNESS 板形≦12 I-UNIT（≦0.7％） (RMK-E_CHIN) . 鍍鋅表面不可有鋅痕、壓痕、凹陷、及刮傷 、應變痕等。 (RMK00054) . 此經銷商保證平均厚度在1/2厚度公差內，厚度量測NG時，如單位長度符合範圍，請放行 (RMK00402) . 鍍層 AZ150 (含) 以上 , 鋅花等級 C~E 目標D，避免鋅花晶界明顯後續造成烤漆點狀未塗漆。 (RMK00565) . 【美加訂單生產注意事項-CG1】副操確認完回控制室後，於生產排程鋼號旁簽名紀錄，以利後續追查(該排程生產完，排程單將保留)。 (RMK00717) . 【美加訂單生產注意事項-CG1】中央段副操每顆銲道出Pot時觀察銲道同時，確認Beaver Tail與鋼板接觸之Guide Roll羊毛氈狀況，並適時添加潤滑油(避免乾掉)。 (RMK00717) | 訂單:2507EFE013/003 CG2 <生產備註> 事項如下 . 【板形】 FLATNESS 板形≦12 I-UNIT（≦0.7％） (RMK-E_CHIN) . 鍍鋅表面不可有鋅痕、壓痕、凹陷、及刮傷 、應變痕等。 (RMK00054) . 此經銷商保證平均厚度在1/2厚度公差內，厚度量測NG時，如單位長度符合範圍，請放行 (RMK00402) . 鍍層 AZ150 (含) 以上 , 鋅花等級 C~E 目標D，避免鋅花晶界明顯後續造成烤漆點狀未塗漆。 (RMK00565) . 【美加訂單生產注意事項-CG2】1.使用SUB-NOZZLE (RMK00717) | 訂單:2507EFE013/003 CC1 <生產備註> 事項如下 . 【板形】 FLATNESS 板形≦12 I-UNIT（≦0.7％） (RMK-E_CHIN) . 正面面漆(20U)及正面總膜厚(25U)要求管制90%以上之膜厚,未達標準降級. (RMK00054) . 若背面面漆(20U)及背面總膜厚(25U)時要求管制90%以上之膜厚,未達標準降級 (RMK00054) . 面漆=18U(90%)~請購基準22U(110%),標準板總膜厚=5+20U(100%面漆). (RMK00054) . 30CM*全寬*留1塊給LAB及1塊給塗料商, (RMK00054) . 【色差】1.1.此客戶對面漆(非B開頭之色碼)目視色差要求較高,請依限度樣本進行目視色差管制★--->發生過訴賠 (RMK00248) . 【色差】1.2.若針對特殊顏色需特別管理時，請品檢忽略1.1.的規定以特別規定為主 (RMK00248) . 此經銷商保證平均厚度在1/2厚度公差內，厚度量測NG時，如單位長度符合範圍，請放行 (RMK00402) . 【捲取】注意！本單為直立式包裝。禁用STAGGER捲取送包裝！送RCL重處理例外。 (RMK00512) . 【水痕】因TOP 為YCP 近似深黑色水痕可能嚴重，因此指定CC1生產注意W/Q 使用純水與水量控制 (RMK00588) . 【水痕】因YCP 近似深黑色水痕可能嚴重，因此指定CC1生產注意W/Q 使用純水與水量控制 (RMK00596) . 【美加訂單生產注意事項-CCP】1.請烤漆入口依照正背面漆鋼捲投向規定進行鋼捲投入。 (RMK00717) . 【美加訂單生產注意事項-CCP】2.烤漆入口依照鋼捲投向規定進行鋼捲投入。(CR1/CG1 CR2/CG2-->正向入料。CR1/CG2 CR2/CG1-->反向入料) (RMK00717) . 【美加訂單生產注意事項-CCP】3.此訂單背面漆一律採Nature塗裝，塗裝黏度設定40秒以上 (RMK00717) | 訂單:2507EFE013/003 CC2 <生產備註> 事項如下 . 【板形】 FLATNESS 板形≦12 I-UNIT（≦0.7％） (RMK-E_CHIN) . 正面面漆(20U)及正面總膜厚(25U)要求管制90%以上之膜厚,未達標準降級. (RMK00054) . 若背面面漆(20U)及背面總膜厚(25U)時要求管制90%以上之膜厚,未達標準降級 (RMK00054) . 面漆=18U(90%)~請購基準22U(110%),標準板總膜厚=5+20U(100%面漆). (RMK00054) . 30CM*全寬*留1塊給LAB及1塊給塗料商, (RMK00054) . 【色差】1.1.此客戶對面漆(非B開頭之色碼)目視色差要求較高,請依限度樣本進行目視色差管制★--->發生過訴賠 (RMK00248) . 【色差】1.2.若針對特殊顏色需特別管理時，請品檢忽略1.1.的規定以特別規定為主 (RMK00248) . 此經銷商保證平均厚度在1/2厚度公差內，厚度量測NG時，如單位長度符合範圍，請放行 (RMK00402) . 【捲取】注意！本單為直立式包裝。禁用STAGGER捲取送包裝！送RCL重處理例外。 (RMK00512) . 【水痕】因TOP 為YCP 近似深黑色水痕可能嚴重，因此指定CC1生產注意W/Q 使用純水與水量控制 (RMK00588) . 【水痕】因YCP 近似深黑色水痕可能嚴重，因此指定CC1生產注意W/Q 使用純水與水量控制 (RMK00596) . 【美加訂單生產注意事項-CCP】1.請烤漆入口依照正背面漆鋼捲投向規定進行鋼捲投入。 (RMK00717) . 【美加訂單生產注意事項-CCP】2.烤漆入口依照鋼捲投向規定進行鋼捲投入。(CR1/CG1 CR2/CG2-->正向入料。CR1/CG2 CR2/CG1-->反向入料) (RMK00717) . 【美加訂單生產注意事項-CCP】3.此訂單背面漆一律採Nature塗裝，塗裝黏度設定40秒以上 (RMK00717) | 訂單:2507EFE013/003 RCL <生產備註> 事項如下 . 【捲取】注意！本單為直立式包裝。禁用STAGGER捲取送包裝！送RCL重處理例外。 (RMK00512) | 訂單:2507EFE013/003 CCPK 無 <生產備註> 事項 | 訂單:2507EFE013/003 CGQC <品檢備註> 事項如下 . 【板形】 FLATNESS 板形≦12 I-UNIT（≦0.7％） (RMK-E_CHIN) . 鍍層 AZ150 (含) 以上 , 鋅花等級 C~E 目標D，避免鋅花晶界明顯後續造成烤漆點狀未塗漆。 (RMK00565) | 訂單:2507EFE013/003 CCQC <品檢備註> 事項如下 . 【板形】 FLATNESS 板形≦12 I-UNIT（≦0.7％） (RMK-E_CHIN) . 【色差】1.1.此客戶對面漆(非B開頭之色碼)目視色差要求較高,請依限度樣本進行目視色差管制★--->發生過訴賠 (RMK00248) . 【色差】1.2.若針對特殊顏色需特別管理時，請品檢忽略1.1.的規定以特別規定為主 (RMK00248) . 【捲取】注意！本單為直立式包裝。禁用STAGGER捲取送包裝！送RCL重處理例外。 (RMK00512) . 【水痕】因TOP 為YCP 近似深黑色水痕可能嚴重，因此指定CC1生產注意W/Q 使用純水與水量控制 (RMK00588) | 訂單:2507EFE013/003 TOL 無 <生產備註> 事項 | 【板形】 FLATNESS 板形≦12 I-UNIT（≦0.7％）^^/CG1/CG2/CC1/CC2/CGQC/CCQC/^^ <<.E_CHIN 2025/06/06 15:43.>> | 訂單 2507EFE013/003 修改記錄如下: 20250605 09:05:37 (06023) 退火碼: >> H2, 用途碼: >> COG003, 背面標示: >> S000, 訂單背面顏色(五碼): >> BW73Z, 背面漆膜厚: >> NOM, 背面漆塗漆型式幾塗幾烤: >> 2, 鉻酸鹽: >> Z, 訂單厚度: >> 0.015, 訂單重: >> 40, 重量容許率(下限): >> 10, 重量容許率(上限): >> 10, 訂單寬度: >> 40.5, 鍍製方式: >> AC, 鋼捲內徑: >> 508, 鋼捲下限重: >> 2.5, 鋼捲上限重: >> 4.5, 壓花條件碼: >> -, 表面花紋: >> R, 綠色識別碼: >> -, 印刷輥號: >> -, 產品代碼: >> PPGL, 皮膜碼: >> -, 單位別: >> I, 油品種類: >> Z, 塗油量: >> Z, 包裝代碼: >> E0 , 保護膜碼: >> -, 客戶試片取樣型式: >> -, 調質碼: >> S, 套筒碼: >> P , 規格: >> A792SSGR80, 製造標準: >> ASTM, 表面處理劑種類: >> Z, 表面處理劑塗佈量: >> Z, 伸長率測試: >> N, 硬度測試碼: >> N, 抗拉強度測試: >> N, 降伏強度測試: >> N, 厚度變異: >> 0, 訂單正面顏色(五碼): >> SYT9P, 正面漆膜厚: >> 25, 正面漆塗漆型式幾塗幾烤: >> 2, 修邊碼: >> Y, 重量碼: >> AW, 鋼捲捲向: >> O, 鍍層碼: >> AZ50, 20250605 09:38:38 (06023) 用途碼: COG003 >> COG007, | F:保證1/2 ASTM 厚度公差
PPGL | 2507EFE014/001 | 1. ●依旭台背面（正面漆塗料）發泡黏著性不佳（CC250503），要確認背面是否要發泡● (OFP00739)-{.不符.} | 1. 製造標準為MS、ASTM或銷新加坡之訂單，若無技術指定優先用料，請優先使用國內料，勿使用ANFEN (OFP00406)-{.不符.} 2. 提醒：客戶"WESTMAN STEEL"HR配 《HR寬度－訂單寬度=15～30》 (OFP00722)-{.不符.} 3. 提醒：客戶"WESTMAN STEEL"HR配 《HR寬度－訂單寬度=15～30》 (OFP00723)-{.不符.} | 1. 製造標準為MS、ASTM或銷新加坡之訂單，若無技術指定優先用料，請優先使用國內料，勿使用ANFEN (OFP00406)-{.不符.} 2. 【提醒】！本單為直立式包裝，嚴禁鍍鋅或烤漆後以STAGGER捲取 (OFP00451)-{.不符.} 3. ※超耐候一系列用途要確認是否有英制公差需求，有英制公差需求時選配碼用ON027※ (OFP00680)-{.不符.} 4. ●WESTMAN PPGL背漆轉印 『指定生產線別-- CR1 +CG1 或 CR2+CG2 生產』● (OFP00720)-{.不符.} 5. ●WESTMAN PPGL背漆轉印 『指定生產線別-- CR1 +CG1 或 CR2+CG2 生產』● (OFP00721)-{.不符.} 6. 提醒：客戶"WESTMAN STEEL"HR配 《HR寬度－訂單寬度=15～30》 (OFP00722)-{.不符.} 7. 提醒：客戶"WESTMAN STEEL"HR配 《HR寬度－訂單寬度=15～30》 (OFP00723)-{.不符.} 8. ☆☆☆提醒！WESTMAN PPGL背漆轉印 指定生產線別☆☆☆ (OFP00726)-{.不符.} 9. ●依旭台背面（正面漆塗料）發泡黏著性不佳（CC250503），要確認背面是否要發泡● (OFP00739)-{.不符.} 10. 此經銷商有簽訂1/2厚度公差保證(無厚度變異),請調整冷軋與鍍鋅厚度公差管制範圍. 保證 ASTM 厚度公差 (OFP00180)-{.不符.} | 訂單:2507EFE014/001 CPL <生產備註> 事項如下 . 本單為烤漆背面大於等於25μ塗裝，軋延後不允許毛邊，請CPL注意修邊狀況 (RMK00124) . 【邊緣品質】此為烤漆背面25μ訂單，請加強檢視鋼捲：邊緣殘剪、側緣鋅渣或毛邊，因為會導致烤漆背面漆轉印正面 (RMK00126) . 除HGI/ HGL 訂單邊緣不噴油. 其餘皆側緣噴油 (RMK00285) . 【美加訂單生產注意事項-CPL】1.客戶美加地區訂單實施修邊刀最大使用顆數上限(20顆) (RMK00717) . 【美加訂單生產注意事項-CPL】2.排程備註:注意修邊品質與毛邊 (RMK00717) . 【美加訂單生產注意事項-CPL】3.去毛邊輥的管制：兩側壓力均設定1.0 kg/cm2 (RMK00717) | 訂單:2507EFE014/001 CR1 <生產備註> 事項如下 . 【邊緣品質】此為烤漆背面25μ訂單，請加強檢視鋼捲：邊緣殘剪、側緣鋅渣或毛邊，因為會導致烤漆背面漆轉印正面 (RMK00126) . 此經銷商保證平均厚度在1/2厚度公差內，厚度量測NG時，如單位長度符合範圍，請放行 (RMK00402) . 【美加訂單生產注意事項-CR】1.兩側各加開一個spot cooling增加冷卻效果。 (RMK00717) . 【美加訂單生產注意事項-CR】2.發生毛邊時，請降速生產減輕毛邊程度，暫留討論後再處置。 (RMK00717) | 訂單:2507EFE014/001 CR2 <生產備註> 事項如下 . 【邊緣品質】此為烤漆背面25μ訂單，請加強檢視鋼捲：邊緣殘剪、側緣鋅渣或毛邊，因為會導致烤漆背面漆轉印正面 (RMK00126) . 此經銷商保證平均厚度在1/2厚度公差內，厚度量測NG時，如單位長度符合範圍，請放行 (RMK00402) . 【美加訂單生產注意事項-CR】1.兩側各加開一個spot cooling增加冷卻效果。 (RMK00717) . 【美加訂單生產注意事項-CR】2.發生毛邊時，請降速生產減輕毛邊程度，暫留討論後再處置。 (RMK00717) | 訂單:2507EFE014/001 CG1 <生產備註> 事項如下 . 【板形】 FLATNESS 板形≦12 I-UNIT（≦0.7％） (RMK-E_CHIN) . 鍍鋅表面不可有鋅痕、壓痕、凹陷、及刮傷 、應變痕等。 (RMK00054) . 【邊緣品質】此為烤漆背面25μ訂單，請加強檢視鋼捲：邊緣殘剪、側緣鋅渣或毛邊，因為會導致烤漆背面漆轉印正面 (RMK00126) . 本單於烤漆正背面都塗裝正面漆，因此鍍鋅請管制背面表面品質比照正面 (RMK00363) . 此經銷商保證平均厚度在1/2厚度公差內，厚度量測NG時，如單位長度符合範圍，請放行 (RMK00402) . 鍍層 AZ150 (含) 以上 , 鋅花等級 C~E 目標D，避免鋅花晶界明顯後續造成烤漆點狀未塗漆。 (RMK00565) . 【美加訂單生產注意事項-CG1】副操確認完回控制室後，於生產排程鋼號旁簽名紀錄，以利後續追查(該排程生產完，排程單將保留)。 (RMK00717) . 【美加訂單生產注意事項-CG1】中央段副操每顆銲道出Pot時觀察銲道同時，確認Beaver Tail與鋼板接觸之Guide Roll羊毛氈狀況，並適時添加潤滑油(避免乾掉)。 (RMK00717) | 訂單:2507EFE014/001 CG2 <生產備註> 事項如下 . 【板形】 FLATNESS 板形≦12 I-UNIT（≦0.7％） (RMK-E_CHIN) . 鍍鋅表面不可有鋅痕、壓痕、凹陷、及刮傷 、應變痕等。 (RMK00054) . 【邊緣品質】此為烤漆背面25μ訂單，請加強檢視鋼捲：邊緣殘剪、側緣鋅渣或毛邊，因為會導致烤漆背面漆轉印正面 (RMK00126) . 本單於烤漆正背面都塗裝正面漆，因此鍍鋅請管制背面表面品質比照正面 (RMK00363) . 此經銷商保證平均厚度在1/2厚度公差內，厚度量測NG時，如單位長度符合範圍，請放行 (RMK00402) . 鍍層 AZ150 (含) 以上 , 鋅花等級 C~E 目標D，避免鋅花晶界明顯後續造成烤漆點狀未塗漆。 (RMK00565) . 【美加訂單生產注意事項-CG2】1.使用SUB-NOZZLE (RMK00717) | 訂單:2507EFE014/001 CC1 <生產備註> 事項如下 . 【板形】 FLATNESS 板形≦12 I-UNIT（≦0.7％） (RMK-E_CHIN) . 【水痕】因YCP 近似深黑色水痕可能嚴重，因此指定CC1生產注意W/Q 使用純水與水量控制 (RMK-E_CHIN) . 正面面漆(20U)及正面總膜厚(25U)要求管制90%以上之膜厚,未達標準降級. (RMK00054) . 若背面面漆(20U)及背面總膜厚(25U)時要求管制90%以上之膜厚,未達標準降級 (RMK00054) . 面漆=18U(90%)~請購基準22U(110%),標準板總膜厚=5+20U(100%面漆). (RMK00054) . 30CM*全寬*留1塊給LAB及1塊給塗料商, (RMK00054) . 【邊緣品質】此為烤漆背面25μ訂單，請加強檢視鋼捲：邊緣殘剪、側緣鋅渣或毛邊，因為會導致烤漆背面漆轉印正面 (RMK00126) . 【色差】1.1.此客戶對面漆(非B開頭之色碼)目視色差要求較高,請依限度樣本進行目視色差管制★--->發生過訴賠 (RMK00248) . 【色差】1.2.若針對特殊顏色需特別管理時，請品檢忽略1.1.的規定以特別規定為主 (RMK00248) . 此經銷商保證平均厚度在1/2厚度公差內，厚度量測NG時，如單位長度符合範圍，請放行 (RMK00402) . 【捲取】注意！本單為直立式包裝。禁用STAGGER捲取送包裝！送RCL重處理例外。 (RMK00512) . 【水痕】因BACK 為YCP 近似深黑色水痕可能嚴重，因此指定CC1生產注意W/Q 使用純水與水量控制 (RMK00589) . 【美加訂單生產注意事項-CCP】1.請烤漆入口依照正背面漆鋼捲投向規定進行鋼捲投入。 (RMK00717) . 【美加訂單生產注意事項-CCP】2.烤漆入口依照鋼捲投向規定進行鋼捲投入。(CR1/CG1 CR2/CG2-->正向入料。CR1/CG2 CR2/CG1-->反向入料) (RMK00717) . 【美加訂單生產注意事項-CCP】3.此訂單背面漆一律採Nature塗裝，塗裝黏度設定40秒以上 (RMK00717) | 訂單:2507EFE014/001 CC2 <生產備註> 事項如下 . 【板形】 FLATNESS 板形≦12 I-UNIT（≦0.7％） (RMK-E_CHIN) . 【水痕】因YCP 近似深黑色水痕可能嚴重，因此指定CC1生產注意W/Q 使用純水與水量控制 (RMK-E_CHIN) . 正面面漆(20U)及正面總膜厚(25U)要求管制90%以上之膜厚,未達標準降級. (RMK00054) . 若背面面漆(20U)及背面總膜厚(25U)時要求管制90%以上之膜厚,未達標準降級 (RMK00054) . 面漆=18U(90%)~請購基準22U(110%),標準板總膜厚=5+20U(100%面漆). (RMK00054) . 30CM*全寬*留1塊給LAB及1塊給塗料商, (RMK00054) . 【邊緣品質】此為烤漆背面25μ訂單，請加強檢視鋼捲：邊緣殘剪、側緣鋅渣或毛邊，因為會導致烤漆背面漆轉印正面 (RMK00126) . 【色差】1.1.此客戶對面漆(非B開頭之色碼)目視色差要求較高,請依限度樣本進行目視色差管制★--->發生過訴賠 (RMK00248) . 【色差】1.2.若針對特殊顏色需特別管理時，請品檢忽略1.1.的規定以特別規定為主 (RMK00248) . 此經銷商保證平均厚度在1/2厚度公差內，厚度量測NG時，如單位長度符合範圍，請放行 (RMK00402) . 【捲取】注意！本單為直立式包裝。禁用STAGGER捲取送包裝！送RCL重處理例外。 (RMK00512) . 【水痕】因BACK 為YCP 近似深黑色水痕可能嚴重，因此指定CC1生產注意W/Q 使用純水與水量控制 (RMK00589) . 【美加訂單生產注意事項-CCP】1.請烤漆入口依照正背面漆鋼捲投向規定進行鋼捲投入。 (RMK00717) . 【美加訂單生產注意事項-CCP】2.烤漆入口依照鋼捲投向規定進行鋼捲投入。(CR1/CG1 CR2/CG2-->正向入料。CR1/CG2 CR2/CG1-->反向入料) (RMK00717) . 【美加訂單生產注意事項-CCP】3.此訂單背面漆一律採Nature塗裝，塗裝黏度設定40秒以上 (RMK00717) | 訂單:2507EFE014/001 RCL <生產備註> 事項如下 . 【捲取】注意！本單為直立式包裝。禁用STAGGER捲取送包裝！送RCL重處理例外。 (RMK00512) | 訂單:2507EFE014/001 CCPK 無 <生產備註> 事項 | 訂單:2507EFE014/001 CGQC <品檢備註> 事項如下 . 【板形】 FLATNESS 板形≦12 I-UNIT（≦0.7％） (RMK-E_CHIN) . 【邊緣品質】此為烤漆背面25μ訂單，請加強檢視鋼捲：邊緣殘剪、側緣鋅渣或毛邊，因為會導致烤漆背面漆轉印正面 (RMK00126) . 本單於烤漆正背面都塗裝正面漆，因此鍍鋅請管制背面表面品質比照正面 (RMK00363) . 鍍層 AZ150 (含) 以上 , 鋅花等級 C~E 目標D，避免鋅花晶界明顯後續造成烤漆點狀未塗漆。 (RMK00565) | 訂單:2507EFE014/001 CCQC <品檢備註> 事項如下 . 【板形】 FLATNESS 板形≦12 I-UNIT（≦0.7％） (RMK-E_CHIN) . 【水痕】因YCP 近似深黑色水痕可能嚴重，因此指定CC1生產注意W/Q 使用純水與水量控制 (RMK-E_CHIN) . 【邊緣品質】此為烤漆背面25μ訂單，請加強檢視鋼捲：邊緣殘剪、側緣鋅渣或毛邊，因為會導致烤漆背面漆轉印正面 (RMK00126) . 【色差】1.1.此客戶對面漆(非B開頭之色碼)目視色差要求較高,請依限度樣本進行目視色差管制★--->發生過訴賠 (RMK00248) . 【色差】1.2.若針對特殊顏色需特別管理時，請品檢忽略1.1.的規定以特別規定為主 (RMK00248) . 【捲取】注意！本單為直立式包裝。禁用STAGGER捲取送包裝！送RCL重處理例外。 (RMK00512) . 【水痕】因BACK 為YCP 近似深黑色水痕可能嚴重，因此指定CC1生產注意W/Q 使用純水與水量控制 (RMK00589) | 訂單:2507EFE014/001 TOL 無 <生產備註> 事項 | 【水痕】因YCP 近似深黑色水痕可能嚴重，因此指定CC1生產注意W/Q 使用純水與水量控制^^/CC1/CC2/CCQC/^^ <<.E_CHIN 2025/06/06 10:10.>> 【板形】 FLATNESS 板形≦12 I-UNIT（≦0.7％）^^/CG1/CG2/CC1/CC2/CGQC/CCQC/^^ <<.E_CHIN 2025/06/06 10:10.>> | 訂單 2507EFE014/001 修改記錄如下: 20250605 09:46:08 (06023) 退火碼: >> H2, 用途碼: >> COG007, 背面標示: >> S000, 訂單背面顏色(五碼): >> SYT9P, 背面漆膜厚: >> 25, 背面漆塗漆型式幾塗幾烤: >> 2, 鉻酸鹽: >> Z, 訂單厚度: >> 0.02, 訂單重: >> 40, 重量容許率(下限): >> 10, 重量容許率(上限): >> 10, 訂單寬度: >> 47.875, 鍍製方式: >> AC, 鋼捲內徑: >> 508, 鋼捲下限重: >> 2.5, 鋼捲上限重: >> 4.5, 壓花條件碼: >> -, 表面花紋: >> R, 綠色識別碼: >> -, 印刷輥號: >> -, 產品代碼: >> PPGL, 皮膜碼: >> -, 單位別: >> I, 油品種類: >> Z, 塗油量: >> Z, 包裝代碼: >> E0 , 保護膜碼: >> -, 客戶試片取樣型式: >> -, 調質碼: >> S, 套筒碼: >> P , 規格: >> A792SSGR80, 製造標準: >> ASTM, 表面處理劑種類: >> Z, 表面處理劑塗佈量: >> Z, 伸長率測試: >> N, 硬度測試碼: >> N, 抗拉強度測試: >> N, 降伏強度測試: >> N, 訂單正面顏色(五碼): >> SYH29, 正面漆膜厚: >> 25, 正面漆塗漆型式幾塗幾烤: >> 2, 修邊碼: >> Y, 重量碼: >> AW, 鋼捲捲向: >> O, 鍍層碼: >> AZ50, 20250605 09:47:04 (06023) 用途碼: COG007 >> COG003, | F:保證1/2 ASTM 厚度公差 | [訂單訊息通知] 2025/06/06 上午 09:21:28 *** (秦大維 >> 通知 >> Patty Wu) 訊息 : 旭台背面（使用面漆）發泡異常對策需提醒業務...若背面使用正面漆並用於發泡需回饋 TDCC以確認其性能
PPGL | 2507EFE020/001 |  | 1. 製造標準為MS、ASTM或銷新加坡之訂單，若無技術指定優先用料，請優先使用國內料，勿使用ANFEN (OFP00406)-{.不符.} | 1. 製造標準為MS、ASTM或銷新加坡之訂單，若無技術指定優先用料，請優先使用國內料，勿使用ANFEN (OFP00406)-{.不符.} 2. 【提醒】！本單為直立式包裝，嚴禁鍍鋅或烤漆後以STAGGER捲取 (OFP00451)-{.不符.} 3. ※超耐候一系列用途要確認是否有英制公差需求，有英制公差需求時選配碼用ON027※ (OFP00680)-{.不符.} 4. 此經銷商有簽訂1/2厚度公差保證(無厚度變異),請調整冷軋與鍍鋅厚度公差管制範圍. 保證 ASTM 厚度公差 (OFP00180)-{.不符.} | 訂單:2507EFE020/001 CPL <生產備註> 事項如下 . 除HGI/ HGL 訂單邊緣不噴油. 其餘皆側緣噴油 (RMK00285) . 【美加訂單生產注意事項-CPL】1.客戶美加地區訂單實施修邊刀最大使用顆數上限(20顆) (RMK00717) . 【美加訂單生產注意事項-CPL】2.排程備註:注意修邊品質與毛邊 (RMK00717) . 【美加訂單生產注意事項-CPL】3.去毛邊輥的管制：兩側壓力均設定1.0 kg/cm2 (RMK00717) | 訂單:2507EFE020/001 CR1 <生產備註> 事項如下 . 此經銷商保證平均厚度在1/2厚度公差內，厚度量測NG時，如單位長度符合範圍，請放行 (RMK00402) . 此客戶有保證 全板形 急峻度 ≦ 0.7% ( ≦ 12 I-UNIT ) (RMK00583) . 【美加訂單生產注意事項-CR】1.兩側各加開一個spot cooling增加冷卻效果。 (RMK00717) . 【美加訂單生產注意事項-CR】2.發生毛邊時，請降速生產減輕毛邊程度，暫留討論後再處置。 (RMK00717) | 訂單:2507EFE020/001 CR2 <生產備註> 事項如下 . 此經銷商保證平均厚度在1/2厚度公差內，厚度量測NG時，如單位長度符合範圍，請放行 (RMK00402) . 此客戶有保證 全板形 急峻度 ≦ 0.7% ( ≦ 12 I-UNIT ) (RMK00583) . 【美加訂單生產注意事項-CR】1.兩側各加開一個spot cooling增加冷卻效果。 (RMK00717) . 【美加訂單生產注意事項-CR】2.發生毛邊時，請降速生產減輕毛邊程度，暫留討論後再處置。 (RMK00717) | 訂單:2507EFE020/001 CG1 <生產備註> 事項如下 . 鍍鋅表面不可有鋅痕、壓痕、凹陷、及刮傷 、應變痕等。 (RMK00054) . 此經銷商保證平均厚度在1/2厚度公差內，厚度量測NG時，如單位長度符合範圍，請放行 (RMK00402) . 鍍層 AZ150 (含) 以上 , 鋅花等級 C~E 目標D，避免鋅花晶界明顯後續造成烤漆點狀未塗漆。 (RMK00565) . 此客戶有保證 全板形 急峻度 ≦ 0.7% ( ≦ 12 I-UNIT ) (RMK00583) . 【美加訂單生產注意事項-CG1】副操確認完回控制室後，於生產排程鋼號旁簽名紀錄，以利後續追查(該排程生產完，排程單將保留)。 (RMK00717) . 【美加訂單生產注意事項-CG1】中央段副操每顆銲道出Pot時觀察銲道同時，確認Beaver Tail與鋼板接觸之Guide Roll羊毛氈狀況，並適時添加潤滑油(避免乾掉)。 (RMK00717) | 訂單:2507EFE020/001 CG2 <生產備註> 事項如下 . 鍍鋅表面不可有鋅痕、壓痕、凹陷、及刮傷 、應變痕等。 (RMK00054) . 此經銷商保證平均厚度在1/2厚度公差內，厚度量測NG時，如單位長度符合範圍，請放行 (RMK00402) . 鍍層 AZ150 (含) 以上 , 鋅花等級 C~E 目標D，避免鋅花晶界明顯後續造成烤漆點狀未塗漆。 (RMK00565) . 此客戶有保證 全板形 急峻度 ≦ 0.7% ( ≦ 12 I-UNIT ) (RMK00583) . 【美加訂單生產注意事項-CG2】1.使用SUB-NOZZLE (RMK00717) | 訂單:2507EFE020/001 CC1 <生產備註> 事項如下 . 正面面漆(20U)及正面總膜厚(25U)要求管制90%以上之膜厚,未達標準降級. (RMK00054) . 若背面面漆(20U)及背面總膜厚(25U)時要求管制90%以上之膜厚,未達標準降級 (RMK00054) . 面漆=18U(90%)~請購基準22U(110%),標準板總膜厚=5+20U(100%面漆). (RMK00054) . 30CM*全寬*留1塊給LAB及1塊給塗料商, (RMK00054) . 【色差】1.1.此客戶對面漆(非B開頭之色碼)目視色差要求較高,請依限度樣本進行目視色差管制★--->發生過訴賠 (RMK00248) . 【色差】1.2.若針對特殊顏色需特別管理時，請品檢忽略1.1.的規定以特別規定為主 (RMK00248) . 此經銷商保證平均厚度在1/2厚度公差內，厚度量測NG時，如單位長度符合範圍，請放行 (RMK00402) . 【捲取】注意！本單為直立式包裝。禁用STAGGER捲取送包裝！送RCL重處理例外。 (RMK00512) . 【抽氣量】白色系在CC1生產時,FINISH抽氣量請設定250,如生產中發生色差b值異常升高,請股長再加大抽氣量因應 (RMK00560) . 此客戶有保證 全板形 急峻度 ≦ 0.7% ( ≦ 12 I-UNIT ) (RMK00583) . 【美加訂單生產注意事項-CCP】1.請烤漆入口依照正背面漆鋼捲投向規定進行鋼捲投入。 (RMK00717) . 【美加訂單生產注意事項-CCP】2.烤漆入口依照鋼捲投向規定進行鋼捲投入。(CR1/CG1 CR2/CG2-->正向入料。CR1/CG2 CR2/CG1-->反向入料) (RMK00717) . 【美加訂單生產注意事項-CCP】3.此訂單背面漆一律採Nature塗裝，塗裝黏度設定40秒以上 (RMK00717) | 訂單:2507EFE020/001 CC2 <生產備註> 事項如下 . 正面面漆(20U)及正面總膜厚(25U)要求管制90%以上之膜厚,未達標準降級. (RMK00054) . 若背面面漆(20U)及背面總膜厚(25U)時要求管制90%以上之膜厚,未達標準降級 (RMK00054) . 面漆=18U(90%)~請購基準22U(110%),標準板總膜厚=5+20U(100%面漆). (RMK00054) . 30CM*全寬*留1塊給LAB及1塊給塗料商, (RMK00054) . 【色差】1.1.此客戶對面漆(非B開頭之色碼)目視色差要求較高,請依限度樣本進行目視色差管制★--->發生過訴賠 (RMK00248) . 【色差】1.2.若針對特殊顏色需特別管理時，請品檢忽略1.1.的規定以特別規定為主 (RMK00248) . 此經銷商保證平均厚度在1/2厚度公差內，厚度量測NG時，如單位長度符合範圍，請放行 (RMK00402) . 【捲取】注意！本單為直立式包裝。禁用STAGGER捲取送包裝！送RCL重處理例外。 (RMK00512) . 【抽氣量】白色系在CC1生產時,FINISH抽氣量請設定250,如生產中發生色差b值異常升高,請股長再加大抽氣量因應 (RMK00560) . 此客戶有保證 全板形 急峻度 ≦ 0.7% ( ≦ 12 I-UNIT ) (RMK00583) . 【美加訂單生產注意事項-CCP】1.請烤漆入口依照正背面漆鋼捲投向規定進行鋼捲投入。 (RMK00717) . 【美加訂單生產注意事項-CCP】2.烤漆入口依照鋼捲投向規定進行鋼捲投入。(CR1/CG1 CR2/CG2-->正向入料。CR1/CG2 CR2/CG1-->反向入料) (RMK00717) . 【美加訂單生產注意事項-CCP】3.此訂單背面漆一律採Nature塗裝，塗裝黏度設定40秒以上 (RMK00717) | 訂單:2507EFE020/001 RCL <生產備註> 事項如下 . 【捲取】注意！本單為直立式包裝。禁用STAGGER捲取送包裝！送RCL重處理例外。 (RMK00512) | 訂單:2507EFE020/001 CCPK 無 <生產備註> 事項 | 訂單:2507EFE020/001 CGQC <品檢備註> 事項如下 . 鍍層 AZ150 (含) 以上 , 鋅花等級 C~E 目標D，避免鋅花晶界明顯後續造成烤漆點狀未塗漆。 (RMK00565) | 訂單:2507EFE020/001 CCQC <品檢備註> 事項如下 . 【色差】1.1.此客戶對面漆(非B開頭之色碼)目視色差要求較高,請依限度樣本進行目視色差管制★--->發生過訴賠 (RMK00248) . 【色差】1.2.若針對特殊顏色需特別管理時，請品檢忽略1.1.的規定以特別規定為主 (RMK00248) . 【捲取】注意！本單為直立式包裝。禁用STAGGER捲取送包裝！送RCL重處理例外。 (RMK00512) | 訂單:2507EFE020/001 TOL 無 <生產備註> 事項 |  | 訂單 2507EFE020/001 修改記錄如下: 20250609 09:29:41 (06023) 退火碼: >> H2, 用途碼: >> COG003, 背面標示: >> S000, 訂單背面顏色(五碼): >> BW73Z, 背面漆膜厚: >> NOM, 背面漆塗漆型式幾塗幾烤: >> 2, 鉻酸鹽: >> Z, 訂單厚度: >> 0.015, 訂單重: >> 40, 重量容許率(下限): >> 10, 重量容許率(上限): >> 10, 訂單寬度: >> 41, 鍍製方式: >> AC, 鋼捲內徑: >> 508, 鋼捲下限重: >> 3, 鋼捲上限重: >> 4.5, 壓花條件碼: >> -, 表面花紋: >> R, 綠色識別碼: >> -, 印刷輥號: >> -, 產品代碼: >> PPGL, 皮膜碼: >> -, 單位別: >> I, 油品種類: >> Z, 塗油量: >> Z, 包裝代碼: >> E0 , 保護膜碼: >> -, 客戶試片取樣型式: >> -, 調質碼: >> S, 套筒碼: >> P , 規格: >> A792SSGR80, 製造標準: >> ASTM, 表面處理劑種類: >> Z, 表面處理劑塗佈量: >> Z, 伸長率測試: >> N, 硬度測試碼: >> N, 抗拉強度測試: >> N, 降伏強度測試: >> N, 厚度變異: >> 0, 訂單正面顏色(五碼): >> SWH36, 正面漆膜厚: >> 25, 正面漆塗漆型式幾塗幾烤: >> 2, 修邊碼: >> Y, 重量碼: >> AW, 鋼捲捲向: >> O, 鍍層碼: >> AZ50, | F:保證1/2 ASTM 厚度公差
PPGL | 2507EFE020/002 |  | 1. 製造標準為MS、ASTM或銷新加坡之訂單，若無技術指定優先用料，請優先使用國內料，勿使用ANFEN (OFP00406)-{.不符.} | 1. 製造標準為MS、ASTM或銷新加坡之訂單，若無技術指定優先用料，請優先使用國內料，勿使用ANFEN (OFP00406)-{.不符.} 2. 【提醒】！本單為直立式包裝，嚴禁鍍鋅或烤漆後以STAGGER捲取 (OFP00451)-{.不符.} 3. ※超耐候一系列用途要確認是否有英制公差需求，有英制公差需求時選配碼用ON027※ (OFP00680)-{.不符.} 4. 此經銷商有簽訂1/2厚度公差保證(無厚度變異),請調整冷軋與鍍鋅厚度公差管制範圍. 保證 ASTM 厚度公差 (OFP00180)-{.不符.} | 訂單:2507EFE020/002 CPL <生產備註> 事項如下 . 除HGI/ HGL 訂單邊緣不噴油. 其餘皆側緣噴油 (RMK00285) . 【美加訂單生產注意事項-CPL】1.客戶美加地區訂單實施修邊刀最大使用顆數上限(20顆) (RMK00717) . 【美加訂單生產注意事項-CPL】2.排程備註:注意修邊品質與毛邊 (RMK00717) . 【美加訂單生產注意事項-CPL】3.去毛邊輥的管制：兩側壓力均設定1.0 kg/cm2 (RMK00717) | 訂單:2507EFE020/002 CR1 <生產備註> 事項如下 . 此經銷商保證平均厚度在1/2厚度公差內，厚度量測NG時，如單位長度符合範圍，請放行 (RMK00402) . 此客戶有保證 全板形 急峻度 ≦ 0.7% ( ≦ 12 I-UNIT ) (RMK00583) . 【美加訂單生產注意事項-CR】1.兩側各加開一個spot cooling增加冷卻效果。 (RMK00717) . 【美加訂單生產注意事項-CR】2.發生毛邊時，請降速生產減輕毛邊程度，暫留討論後再處置。 (RMK00717) | 訂單:2507EFE020/002 CR2 <生產備註> 事項如下 . 此經銷商保證平均厚度在1/2厚度公差內，厚度量測NG時，如單位長度符合範圍，請放行 (RMK00402) . 此客戶有保證 全板形 急峻度 ≦ 0.7% ( ≦ 12 I-UNIT ) (RMK00583) . 【美加訂單生產注意事項-CR】1.兩側各加開一個spot cooling增加冷卻效果。 (RMK00717) . 【美加訂單生產注意事項-CR】2.發生毛邊時，請降速生產減輕毛邊程度，暫留討論後再處置。 (RMK00717) | 訂單:2507EFE020/002 CG1 <生產備註> 事項如下 . 鍍鋅表面不可有鋅痕、壓痕、凹陷、及刮傷 、應變痕等。 (RMK00054) . 此經銷商保證平均厚度在1/2厚度公差內，厚度量測NG時，如單位長度符合範圍，請放行 (RMK00402) . 鍍層 AZ150 (含) 以上 , 鋅花等級 C~E 目標D，避免鋅花晶界明顯後續造成烤漆點狀未塗漆。 (RMK00565) . 此客戶有保證 全板形 急峻度 ≦ 0.7% ( ≦ 12 I-UNIT ) (RMK00583) . 【美加訂單生產注意事項-CG1】副操確認完回控制室後，於生產排程鋼號旁簽名紀錄，以利後續追查(該排程生產完，排程單將保留)。 (RMK00717) . 【美加訂單生產注意事項-CG1】中央段副操每顆銲道出Pot時觀察銲道同時，確認Beaver Tail與鋼板接觸之Guide Roll羊毛氈狀況，並適時添加潤滑油(避免乾掉)。 (RMK00717) | 訂單:2507EFE020/002 CG2 <生產備註> 事項如下 . 鍍鋅表面不可有鋅痕、壓痕、凹陷、及刮傷 、應變痕等。 (RMK00054) . 此經銷商保證平均厚度在1/2厚度公差內，厚度量測NG時，如單位長度符合範圍，請放行 (RMK00402) . 鍍層 AZ150 (含) 以上 , 鋅花等級 C~E 目標D，避免鋅花晶界明顯後續造成烤漆點狀未塗漆。 (RMK00565) . 此客戶有保證 全板形 急峻度 ≦ 0.7% ( ≦ 12 I-UNIT ) (RMK00583) . 【美加訂單生產注意事項-CG2】1.使用SUB-NOZZLE (RMK00717) | 訂單:2507EFE020/002 CC1 <生產備註> 事項如下 . 正面面漆(20U)及正面總膜厚(25U)要求管制90%以上之膜厚,未達標準降級. (RMK00054) . 若背面面漆(20U)及背面總膜厚(25U)時要求管制90%以上之膜厚,未達標準降級 (RMK00054) . 面漆=18U(90%)~請購基準22U(110%),標準板總膜厚=5+20U(100%面漆). (RMK00054) . 30CM*全寬*留1塊給LAB及1塊給塗料商, (RMK00054) . 【色差】1.1.此客戶對面漆(非B開頭之色碼)目視色差要求較高,請依限度樣本進行目視色差管制★--->發生過訴賠 (RMK00248) . 【色差】1.2.若針對特殊顏色需特別管理時，請品檢忽略1.1.的規定以特別規定為主 (RMK00248) . 此經銷商保證平均厚度在1/2厚度公差內，厚度量測NG時，如單位長度符合範圍，請放行 (RMK00402) . 【捲取】注意！本單為直立式包裝。禁用STAGGER捲取送包裝！送RCL重處理例外。 (RMK00512) . 此客戶有保證 全板形 急峻度 ≦ 0.7% ( ≦ 12 I-UNIT ) (RMK00583) . 【美加訂單生產注意事項-CCP】1.請烤漆入口依照正背面漆鋼捲投向規定進行鋼捲投入。 (RMK00717) . 【美加訂單生產注意事項-CCP】2.烤漆入口依照鋼捲投向規定進行鋼捲投入。(CR1/CG1 CR2/CG2-->正向入料。CR1/CG2 CR2/CG1-->反向入料) (RMK00717) . 【美加訂單生產注意事項-CCP】3.此訂單背面漆一律採Nature塗裝，塗裝黏度設定40秒以上 (RMK00717) | 訂單:2507EFE020/002 CC2 <生產備註> 事項如下 . 正面面漆(20U)及正面總膜厚(25U)要求管制90%以上之膜厚,未達標準降級. (RMK00054) . 若背面面漆(20U)及背面總膜厚(25U)時要求管制90%以上之膜厚,未達標準降級 (RMK00054) . 面漆=18U(90%)~請購基準22U(110%),標準板總膜厚=5+20U(100%面漆). (RMK00054) . 30CM*全寬*留1塊給LAB及1塊給塗料商, (RMK00054) . 【色差】1.1.此客戶對面漆(非B開頭之色碼)目視色差要求較高,請依限度樣本進行目視色差管制★--->發生過訴賠 (RMK00248) . 【色差】1.2.若針對特殊顏色需特別管理時，請品檢忽略1.1.的規定以特別規定為主 (RMK00248) . 此經銷商保證平均厚度在1/2厚度公差內，厚度量測NG時，如單位長度符合範圍，請放行 (RMK00402) . 【捲取】注意！本單為直立式包裝。禁用STAGGER捲取送包裝！送RCL重處理例外。 (RMK00512) . 此客戶有保證 全板形 急峻度 ≦ 0.7% ( ≦ 12 I-UNIT ) (RMK00583) . 【美加訂單生產注意事項-CCP】1.請烤漆入口依照正背面漆鋼捲投向規定進行鋼捲投入。 (RMK00717) . 【美加訂單生產注意事項-CCP】2.烤漆入口依照鋼捲投向規定進行鋼捲投入。(CR1/CG1 CR2/CG2-->正向入料。CR1/CG2 CR2/CG1-->反向入料) (RMK00717) . 【美加訂單生產注意事項-CCP】3.此訂單背面漆一律採Nature塗裝，塗裝黏度設定40秒以上 (RMK00717) | 訂單:2507EFE020/002 RCL <生產備註> 事項如下 . 【捲取】注意！本單為直立式包裝。禁用STAGGER捲取送包裝！送RCL重處理例外。 (RMK00512) | 訂單:2507EFE020/002 CCPK 無 <生產備註> 事項 | 訂單:2507EFE020/002 CGQC <品檢備註> 事項如下 . 鍍層 AZ150 (含) 以上 , 鋅花等級 C~E 目標D，避免鋅花晶界明顯後續造成烤漆點狀未塗漆。 (RMK00565) | 訂單:2507EFE020/002 CCQC <品檢備註> 事項如下 . 【色差】1.1.此客戶對面漆(非B開頭之色碼)目視色差要求較高,請依限度樣本進行目視色差管制★--->發生過訴賠 (RMK00248) . 【色差】1.2.若針對特殊顏色需特別管理時，請品檢忽略1.1.的規定以特別規定為主 (RMK00248) . 【捲取】注意！本單為直立式包裝。禁用STAGGER捲取送包裝！送RCL重處理例外。 (RMK00512) | 訂單:2507EFE020/002 TOL 無 <生產備註> 事項 |  | 訂單 2507EFE020/002 修改記錄如下: 20250609 09:29:44 (06023) 退火碼: >> H2, 用途碼: >> COG003, 背面標示: >> S000, 訂單背面顏色(五碼): >> BW73Z, 背面漆膜厚: >> NOM, 背面漆塗漆型式幾塗幾烤: >> 2, 鉻酸鹽: >> Z, 訂單厚度: >> 0.015, 訂單重: >> 40, 重量容許率(下限): >> 10, 重量容許率(上限): >> 10, 訂單寬度: >> 41, 鍍製方式: >> AC, 鋼捲內徑: >> 508, 鋼捲下限重: >> 3, 鋼捲上限重: >> 4.5, 壓花條件碼: >> -, 表面花紋: >> R, 綠色識別碼: >> -, 印刷輥號: >> -, 產品代碼: >> PPGL, 皮膜碼: >> -, 單位別: >> I, 油品種類: >> Z, 塗油量: >> Z, 包裝代碼: >> E0 , 保護膜碼: >> -, 客戶試片取樣型式: >> -, 調質碼: >> S, 套筒碼: >> P , 規格: >> A792SSGR80, 製造標準: >> ASTM, 表面處理劑種類: >> Z, 表面處理劑塗佈量: >> Z, 伸長率測試: >> N, 硬度測試碼: >> N, 抗拉強度測試: >> N, 降伏強度測試: >> N, 厚度變異: >> 0, 訂單正面顏色(五碼): >> SBH87, 正面漆膜厚: >> 25, 正面漆塗漆型式幾塗幾烤: >> 2, 修邊碼: >> Y, 重量碼: >> AW, 鋼捲捲向: >> O, 鍍層碼: >> AZ50, | F:保證1/2 ASTM 厚度公差
PPGL | 2507EFE020/003 |  | 1. 製造標準為MS、ASTM或銷新加坡之訂單，若無技術指定優先用料，請優先使用國內料，勿使用ANFEN (OFP00406)-{.不符.} | 1. 製造標準為MS、ASTM或銷新加坡之訂單，若無技術指定優先用料，請優先使用國內料，勿使用ANFEN (OFP00406)-{.不符.} 2. 【提醒】！本單為直立式包裝，嚴禁鍍鋅或烤漆後以STAGGER捲取 (OFP00451)-{.不符.} 3. ※超耐候一系列用途要確認是否有英制公差需求，有英制公差需求時選配碼用ON027※ (OFP00680)-{.不符.} 4. 此經銷商有簽訂1/2厚度公差保證(無厚度變異),請調整冷軋與鍍鋅厚度公差管制範圍. 保證 ASTM 厚度公差 (OFP00180)-{.不符.} | 訂單:2507EFE020/003 CPL <生產備註> 事項如下 . 除HGI/ HGL 訂單邊緣不噴油. 其餘皆側緣噴油 (RMK00285) . 【美加訂單生產注意事項-CPL】1.客戶美加地區訂單實施修邊刀最大使用顆數上限(20顆) (RMK00717) . 【美加訂單生產注意事項-CPL】2.排程備註:注意修邊品質與毛邊 (RMK00717) . 【美加訂單生產注意事項-CPL】3.去毛邊輥的管制：兩側壓力均設定1.0 kg/cm2 (RMK00717) | 訂單:2507EFE020/003 CR1 <生產備註> 事項如下 . 此經銷商保證平均厚度在1/2厚度公差內，厚度量測NG時，如單位長度符合範圍，請放行 (RMK00402) . 此客戶有保證 全板形 急峻度 ≦ 0.7% ( ≦ 12 I-UNIT ) (RMK00583) . 【美加訂單生產注意事項-CR】1.兩側各加開一個spot cooling增加冷卻效果。 (RMK00717) . 【美加訂單生產注意事項-CR】2.發生毛邊時，請降速生產減輕毛邊程度，暫留討論後再處置。 (RMK00717) | 訂單:2507EFE020/003 CR2 <生產備註> 事項如下 . 此經銷商保證平均厚度在1/2厚度公差內，厚度量測NG時，如單位長度符合範圍，請放行 (RMK00402) . 此客戶有保證 全板形 急峻度 ≦ 0.7% ( ≦ 12 I-UNIT ) (RMK00583) . 【美加訂單生產注意事項-CR】1.兩側各加開一個spot cooling增加冷卻效果。 (RMK00717) . 【美加訂單生產注意事項-CR】2.發生毛邊時，請降速生產減輕毛邊程度，暫留討論後再處置。 (RMK00717) | 訂單:2507EFE020/003 CG1 <生產備註> 事項如下 . 鍍鋅表面不可有鋅痕、壓痕、凹陷、及刮傷 、應變痕等。 (RMK00054) . 此經銷商保證平均厚度在1/2厚度公差內，厚度量測NG時，如單位長度符合範圍，請放行 (RMK00402) . 鍍層 AZ150 (含) 以上 , 鋅花等級 C~E 目標D，避免鋅花晶界明顯後續造成烤漆點狀未塗漆。 (RMK00565) . 此客戶有保證 全板形 急峻度 ≦ 0.7% ( ≦ 12 I-UNIT ) (RMK00583) . 【美加訂單生產注意事項-CG1】副操確認完回控制室後，於生產排程鋼號旁簽名紀錄，以利後續追查(該排程生產完，排程單將保留)。 (RMK00717) . 【美加訂單生產注意事項-CG1】中央段副操每顆銲道出Pot時觀察銲道同時，確認Beaver Tail與鋼板接觸之Guide Roll羊毛氈狀況，並適時添加潤滑油(避免乾掉)。 (RMK00717) | 訂單:2507EFE020/003 CG2 <生產備註> 事項如下 . 鍍鋅表面不可有鋅痕、壓痕、凹陷、及刮傷 、應變痕等。 (RMK00054) . 此經銷商保證平均厚度在1/2厚度公差內，厚度量測NG時，如單位長度符合範圍，請放行 (RMK00402) . 鍍層 AZ150 (含) 以上 , 鋅花等級 C~E 目標D，避免鋅花晶界明顯後續造成烤漆點狀未塗漆。 (RMK00565) . 此客戶有保證 全板形 急峻度 ≦ 0.7% ( ≦ 12 I-UNIT ) (RMK00583) . 【美加訂單生產注意事項-CG2】1.使用SUB-NOZZLE (RMK00717) | 訂單:2507EFE020/003 CC1 <生產備註> 事項如下 . 正面面漆(20U)及正面總膜厚(25U)要求管制90%以上之膜厚,未達標準降級. (RMK00054) . 若背面面漆(20U)及背面總膜厚(25U)時要求管制90%以上之膜厚,未達標準降級 (RMK00054) . 面漆=18U(90%)~請購基準22U(110%),標準板總膜厚=5+20U(100%面漆). (RMK00054) . 30CM*全寬*留1塊給LAB及1塊給塗料商, (RMK00054) . 【色差】1.1.此客戶對面漆(非B開頭之色碼)目視色差要求較高,請依限度樣本進行目視色差管制★--->發生過訴賠 (RMK00248) . 【色差】1.2.若針對特殊顏色需特別管理時，請品檢忽略1.1.的規定以特別規定為主 (RMK00248) . 此經銷商保證平均厚度在1/2厚度公差內，厚度量測NG時，如單位長度符合範圍，請放行 (RMK00402) . 【捲取】注意！本單為直立式包裝。禁用STAGGER捲取送包裝！送RCL重處理例外。 (RMK00512) . 【抽氣量】白色系在CC1生產時,FINISH抽氣量請設定250,如生產中發生色差b值異常升高,請股長再加大抽氣量因應 (RMK00560) . 此客戶有保證 全板形 急峻度 ≦ 0.7% ( ≦ 12 I-UNIT ) (RMK00583) . 【美加訂單生產注意事項-CCP】1.請烤漆入口依照正背面漆鋼捲投向規定進行鋼捲投入。 (RMK00717) . 【美加訂單生產注意事項-CCP】2.烤漆入口依照鋼捲投向規定進行鋼捲投入。(CR1/CG1 CR2/CG2-->正向入料。CR1/CG2 CR2/CG1-->反向入料) (RMK00717) . 【美加訂單生產注意事項-CCP】3.此訂單背面漆一律採Nature塗裝，塗裝黏度設定40秒以上 (RMK00717) | 訂單:2507EFE020/003 CC2 <生產備註> 事項如下 . 正面面漆(20U)及正面總膜厚(25U)要求管制90%以上之膜厚,未達標準降級. (RMK00054) . 若背面面漆(20U)及背面總膜厚(25U)時要求管制90%以上之膜厚,未達標準降級 (RMK00054) . 面漆=18U(90%)~請購基準22U(110%),標準板總膜厚=5+20U(100%面漆). (RMK00054) . 30CM*全寬*留1塊給LAB及1塊給塗料商, (RMK00054) . 【色差】1.1.此客戶對面漆(非B開頭之色碼)目視色差要求較高,請依限度樣本進行目視色差管制★--->發生過訴賠 (RMK00248) . 【色差】1.2.若針對特殊顏色需特別管理時，請品檢忽略1.1.的規定以特別規定為主 (RMK00248) . 此經銷商保證平均厚度在1/2厚度公差內，厚度量測NG時，如單位長度符合範圍，請放行 (RMK00402) . 【捲取】注意！本單為直立式包裝。禁用STAGGER捲取送包裝！送RCL重處理例外。 (RMK00512) . 【抽氣量】白色系在CC1生產時,FINISH抽氣量請設定250,如生產中發生色差b值異常升高,請股長再加大抽氣量因應 (RMK00560) . 此客戶有保證 全板形 急峻度 ≦ 0.7% ( ≦ 12 I-UNIT ) (RMK00583) . 【美加訂單生產注意事項-CCP】1.請烤漆入口依照正背面漆鋼捲投向規定進行鋼捲投入。 (RMK00717) . 【美加訂單生產注意事項-CCP】2.烤漆入口依照鋼捲投向規定進行鋼捲投入。(CR1/CG1 CR2/CG2-->正向入料。CR1/CG2 CR2/CG1-->反向入料) (RMK00717) . 【美加訂單生產注意事項-CCP】3.此訂單背面漆一律採Nature塗裝，塗裝黏度設定40秒以上 (RMK00717) | 訂單:2507EFE020/003 RCL <生產備註> 事項如下 . 【捲取】注意！本單為直立式包裝。禁用STAGGER捲取送包裝！送RCL重處理例外。 (RMK00512) | 訂單:2507EFE020/003 CCPK 無 <生產備註> 事項 | 訂單:2507EFE020/003 CGQC <品檢備註> 事項如下 . 鍍層 AZ150 (含) 以上 , 鋅花等級 C~E 目標D，避免鋅花晶界明顯後續造成烤漆點狀未塗漆。 (RMK00565) | 訂單:2507EFE020/003 CCQC <品檢備註> 事項如下 . 【色差】1.1.此客戶對面漆(非B開頭之色碼)目視色差要求較高,請依限度樣本進行目視色差管制★--->發生過訴賠 (RMK00248) . 【色差】1.2.若針對特殊顏色需特別管理時，請品檢忽略1.1.的規定以特別規定為主 (RMK00248) . 【捲取】注意！本單為直立式包裝。禁用STAGGER捲取送包裝！送RCL重處理例外。 (RMK00512) | 訂單:2507EFE020/003 TOL 無 <生產備註> 事項 |  | 訂單 2507EFE020/003 修改記錄如下: 20250609 09:29:47 (06023) 退火碼: >> H2, 用途碼: >> COG003, 背面標示: >> S000, 訂單背面顏色(五碼): >> BW73Z, 背面漆膜厚: >> NOM, 背面漆塗漆型式幾塗幾烤: >> 2, 鉻酸鹽: >> Z, 訂單厚度: >> 0.015, 訂單重: >> 40, 重量容許率(下限): >> 10, 重量容許率(上限): >> 10, 訂單寬度: >> 41, 鍍製方式: >> AC, 鋼捲內徑: >> 508, 鋼捲下限重: >> 3, 鋼捲上限重: >> 4.5, 壓花條件碼: >> -, 表面花紋: >> R, 綠色識別碼: >> -, 印刷輥號: >> -, 產品代碼: >> PPGL, 皮膜碼: >> -, 單位別: >> I, 油品種類: >> Z, 塗油量: >> Z, 包裝代碼: >> E0 , 保護膜碼: >> -, 客戶試片取樣型式: >> -, 調質碼: >> S, 套筒碼: >> P , 規格: >> A792SSGR80, 製造標準: >> ASTM, 表面處理劑種類: >> Z, 表面處理劑塗佈量: >> Z, 伸長率測試: >> N, 硬度測試碼: >> N, 抗拉強度測試: >> N, 降伏強度測試: >> N, 厚度變異: >> 0, 訂單正面顏色(五碼): >> SWH68, 正面漆膜厚: >> 25, 正面漆塗漆型式幾塗幾烤: >> 2, 修邊碼: >> Y, 重量碼: >> AW, 鋼捲捲向: >> O, 鍍層碼: >> AZ50, | F:保證1/2 ASTM 厚度公差
PPGL | 2507EFE020/004 |  | 1. 製造標準為MS、ASTM或銷新加坡之訂單，若無技術指定優先用料，請優先使用國內料，勿使用ANFEN (OFP00406)-{.不符.} | 1. 製造標準為MS、ASTM或銷新加坡之訂單，若無技術指定優先用料，請優先使用國內料，勿使用ANFEN (OFP00406)-{.不符.} 2. 【提醒】！本單為直立式包裝，嚴禁鍍鋅或烤漆後以STAGGER捲取 (OFP00451)-{.不符.} 3. ※超耐候一系列用途要確認是否有英制公差需求，有英制公差需求時選配碼用ON027※ (OFP00680)-{.不符.} 4. 此經銷商有簽訂1/2厚度公差保證(無厚度變異),請調整冷軋與鍍鋅厚度公差管制範圍. 保證 ASTM 厚度公差 (OFP00180)-{.不符.} | 訂單:2507EFE020/004 CPL <生產備註> 事項如下 . 除HGI/ HGL 訂單邊緣不噴油. 其餘皆側緣噴油 (RMK00285) . 【美加訂單生產注意事項-CPL】1.客戶美加地區訂單實施修邊刀最大使用顆數上限(20顆) (RMK00717) . 【美加訂單生產注意事項-CPL】2.排程備註:注意修邊品質與毛邊 (RMK00717) . 【美加訂單生產注意事項-CPL】3.去毛邊輥的管制：兩側壓力均設定1.0 kg/cm2 (RMK00717) | 訂單:2507EFE020/004 CR1 <生產備註> 事項如下 . 此經銷商保證平均厚度在1/2厚度公差內，厚度量測NG時，如單位長度符合範圍，請放行 (RMK00402) . 此客戶有保證 全板形 急峻度 ≦ 0.7% ( ≦ 12 I-UNIT ) (RMK00583) . 【美加訂單生產注意事項-CR】1.兩側各加開一個spot cooling增加冷卻效果。 (RMK00717) . 【美加訂單生產注意事項-CR】2.發生毛邊時，請降速生產減輕毛邊程度，暫留討論後再處置。 (RMK00717) | 訂單:2507EFE020/004 CR2 <生產備註> 事項如下 . 此經銷商保證平均厚度在1/2厚度公差內，厚度量測NG時，如單位長度符合範圍，請放行 (RMK00402) . 此客戶有保證 全板形 急峻度 ≦ 0.7% ( ≦ 12 I-UNIT ) (RMK00583) . 【美加訂單生產注意事項-CR】1.兩側各加開一個spot cooling增加冷卻效果。 (RMK00717) . 【美加訂單生產注意事項-CR】2.發生毛邊時，請降速生產減輕毛邊程度，暫留討論後再處置。 (RMK00717) | 訂單:2507EFE020/004 CG1 <生產備註> 事項如下 . 鍍鋅表面不可有鋅痕、壓痕、凹陷、及刮傷 、應變痕等。 (RMK00054) . 此經銷商保證平均厚度在1/2厚度公差內，厚度量測NG時，如單位長度符合範圍，請放行 (RMK00402) . 鍍層 AZ150 (含) 以上 , 鋅花等級 C~E 目標D，避免鋅花晶界明顯後續造成烤漆點狀未塗漆。 (RMK00565) . 此客戶有保證 全板形 急峻度 ≦ 0.7% ( ≦ 12 I-UNIT ) (RMK00583) . 【美加訂單生產注意事項-CG1】副操確認完回控制室後，於生產排程鋼號旁簽名紀錄，以利後續追查(該排程生產完，排程單將保留)。 (RMK00717) . 【美加訂單生產注意事項-CG1】中央段副操每顆銲道出Pot時觀察銲道同時，確認Beaver Tail與鋼板接觸之Guide Roll羊毛氈狀況，並適時添加潤滑油(避免乾掉)。 (RMK00717) | 訂單:2507EFE020/004 CG2 <生產備註> 事項如下 . 鍍鋅表面不可有鋅痕、壓痕、凹陷、及刮傷 、應變痕等。 (RMK00054) . 此經銷商保證平均厚度在1/2厚度公差內，厚度量測NG時，如單位長度符合範圍，請放行 (RMK00402) . 鍍層 AZ150 (含) 以上 , 鋅花等級 C~E 目標D，避免鋅花晶界明顯後續造成烤漆點狀未塗漆。 (RMK00565) . 此客戶有保證 全板形 急峻度 ≦ 0.7% ( ≦ 12 I-UNIT ) (RMK00583) . 【美加訂單生產注意事項-CG2】1.使用SUB-NOZZLE (RMK00717) | 訂單:2507EFE020/004 CC1 <生產備註> 事項如下 . 正面面漆(20U)及正面總膜厚(25U)要求管制90%以上之膜厚,未達標準降級. (RMK00054) . 若背面面漆(20U)及背面總膜厚(25U)時要求管制90%以上之膜厚,未達標準降級 (RMK00054) . 面漆=18U(90%)~請購基準22U(110%),標準板總膜厚=5+20U(100%面漆). (RMK00054) . 30CM*全寬*留1塊給LAB及1塊給塗料商, (RMK00054) . 【色差】1.1.此客戶對面漆(非B開頭之色碼)目視色差要求較高,請依限度樣本進行目視色差管制★--->發生過訴賠 (RMK00248) . 【色差】1.2.若針對特殊顏色需特別管理時，請品檢忽略1.1.的規定以特別規定為主 (RMK00248) . 此經銷商保證平均厚度在1/2厚度公差內，厚度量測NG時，如單位長度符合範圍，請放行 (RMK00402) . 【捲取】注意！本單為直立式包裝。禁用STAGGER捲取送包裝！送RCL重處理例外。 (RMK00512) . 此客戶有保證 全板形 急峻度 ≦ 0.7% ( ≦ 12 I-UNIT ) (RMK00583) . 【水痕】因TOP 為YCP 近似深黑色水痕可能嚴重，因此指定CC1生產注意W/Q 使用純水與水量控制 (RMK00588) . 【水痕】因YCP 近似深黑色水痕可能嚴重，因此指定CC1生產注意W/Q 使用純水與水量控制 (RMK00596) . 【美加訂單生產注意事項-CCP】1.請烤漆入口依照正背面漆鋼捲投向規定進行鋼捲投入。 (RMK00717) . 【美加訂單生產注意事項-CCP】2.烤漆入口依照鋼捲投向規定進行鋼捲投入。(CR1/CG1 CR2/CG2-->正向入料。CR1/CG2 CR2/CG1-->反向入料) (RMK00717) . 【美加訂單生產注意事項-CCP】3.此訂單背面漆一律採Nature塗裝，塗裝黏度設定40秒以上 (RMK00717) | 訂單:2507EFE020/004 CC2 <生產備註> 事項如下 . 正面面漆(20U)及正面總膜厚(25U)要求管制90%以上之膜厚,未達標準降級. (RMK00054) . 若背面面漆(20U)及背面總膜厚(25U)時要求管制90%以上之膜厚,未達標準降級 (RMK00054) . 面漆=18U(90%)~請購基準22U(110%),標準板總膜厚=5+20U(100%面漆). (RMK00054) . 30CM*全寬*留1塊給LAB及1塊給塗料商, (RMK00054) . 【色差】1.1.此客戶對面漆(非B開頭之色碼)目視色差要求較高,請依限度樣本進行目視色差管制★--->發生過訴賠 (RMK00248) . 【色差】1.2.若針對特殊顏色需特別管理時，請品檢忽略1.1.的規定以特別規定為主 (RMK00248) . 此經銷商保證平均厚度在1/2厚度公差內，厚度量測NG時，如單位長度符合範圍，請放行 (RMK00402) . 【捲取】注意！本單為直立式包裝。禁用STAGGER捲取送包裝！送RCL重處理例外。 (RMK00512) . 此客戶有保證 全板形 急峻度 ≦ 0.7% ( ≦ 12 I-UNIT ) (RMK00583) . 【水痕】因TOP 為YCP 近似深黑色水痕可能嚴重，因此指定CC1生產注意W/Q 使用純水與水量控制 (RMK00588) . 【水痕】因YCP 近似深黑色水痕可能嚴重，因此指定CC1生產注意W/Q 使用純水與水量控制 (RMK00596) . 【美加訂單生產注意事項-CCP】1.請烤漆入口依照正背面漆鋼捲投向規定進行鋼捲投入。 (RMK00717) . 【美加訂單生產注意事項-CCP】2.烤漆入口依照鋼捲投向規定進行鋼捲投入。(CR1/CG1 CR2/CG2-->正向入料。CR1/CG2 CR2/CG1-->反向入料) (RMK00717) . 【美加訂單生產注意事項-CCP】3.此訂單背面漆一律採Nature塗裝，塗裝黏度設定40秒以上 (RMK00717) | 訂單:2507EFE020/004 RCL <生產備註> 事項如下 . 【捲取】注意！本單為直立式包裝。禁用STAGGER捲取送包裝！送RCL重處理例外。 (RMK00512) | 訂單:2507EFE020/004 CCPK 無 <生產備註> 事項 | 訂單:2507EFE020/004 CGQC <品檢備註> 事項如下 . 鍍層 AZ150 (含) 以上 , 鋅花等級 C~E 目標D，避免鋅花晶界明顯後續造成烤漆點狀未塗漆。 (RMK00565) | 訂單:2507EFE020/004 CCQC <品檢備註> 事項如下 . 【色差】1.1.此客戶對面漆(非B開頭之色碼)目視色差要求較高,請依限度樣本進行目視色差管制★--->發生過訴賠 (RMK00248) . 【色差】1.2.若針對特殊顏色需特別管理時，請品檢忽略1.1.的規定以特別規定為主 (RMK00248) . 【捲取】注意！本單為直立式包裝。禁用STAGGER捲取送包裝！送RCL重處理例外。 (RMK00512) . 【水痕】因TOP 為YCP 近似深黑色水痕可能嚴重，因此指定CC1生產注意W/Q 使用純水與水量控制 (RMK00588) | 訂單:2507EFE020/004 TOL 無 <生產備註> 事項 |  | 訂單 2507EFE020/004 修改記錄如下: 20250609 09:29:49 (06023) 退火碼: >> H2, 用途碼: >> COG007, 背面標示: >> S000, 訂單背面顏色(五碼): >> BW73Z, 背面漆膜厚: >> NOM, 背面漆塗漆型式幾塗幾烤: >> 2, 鉻酸鹽: >> Z, 訂單厚度: >> 0.015, 訂單重: >> 40, 重量容許率(下限): >> 10, 重量容許率(上限): >> 10, 訂單寬度: >> 41, 鍍製方式: >> AC, 鋼捲內徑: >> 508, 鋼捲下限重: >> 3, 鋼捲上限重: >> 4.5, 壓花條件碼: >> -, 表面花紋: >> R, 綠色識別碼: >> -, 印刷輥號: >> -, 產品代碼: >> PPGL, 皮膜碼: >> -, 單位別: >> I, 油品種類: >> Z, 塗油量: >> Z, 包裝代碼: >> E0 , 保護膜碼: >> -, 客戶試片取樣型式: >> -, 調質碼: >> S, 套筒碼: >> P , 規格: >> A792SSGR80, 製造標準: >> ASTM, 表面處理劑種類: >> Z, 表面處理劑塗佈量: >> Z, 伸長率測試: >> N, 硬度測試碼: >> N, 抗拉強度測試: >> N, 降伏強度測試: >> N, 厚度變異: >> 0, 訂單正面顏色(五碼): >> SYT9P, 正面漆膜厚: >> 25, 正面漆塗漆型式幾塗幾烤: >> 2, 修邊碼: >> Y, 重量碼: >> AW, 鋼捲捲向: >> O, 鍍層碼: >> AZ50, | F:保證1/2 ASTM 厚度公差
PPGL | 2507EFE020/005 |  | 1. 製造標準為MS、ASTM或銷新加坡之訂單，若無技術指定優先用料，請優先使用國內料，勿使用ANFEN (OFP00406)-{.不符.} | 1. 製造標準為MS、ASTM或銷新加坡之訂單，若無技術指定優先用料，請優先使用國內料，勿使用ANFEN (OFP00406)-{.不符.} 2. 【提醒】！本單為直立式包裝，嚴禁鍍鋅或烤漆後以STAGGER捲取 (OFP00451)-{.不符.} 3. ※超耐候一系列用途要確認是否有英制公差需求，有英制公差需求時選配碼用ON027※ (OFP00680)-{.不符.} 4. 此經銷商有簽訂1/2厚度公差保證(無厚度變異),請調整冷軋與鍍鋅厚度公差管制範圍. 保證 ASTM 厚度公差 (OFP00180)-{.不符.} | 訂單:2507EFE020/005 CPL <生產備註> 事項如下 . 除HGI/ HGL 訂單邊緣不噴油. 其餘皆側緣噴油 (RMK00285) . 【美加訂單生產注意事項-CPL】1.客戶美加地區訂單實施修邊刀最大使用顆數上限(20顆) (RMK00717) . 【美加訂單生產注意事項-CPL】2.排程備註:注意修邊品質與毛邊 (RMK00717) . 【美加訂單生產注意事項-CPL】3.去毛邊輥的管制：兩側壓力均設定1.0 kg/cm2 (RMK00717) | 訂單:2507EFE020/005 CR1 <生產備註> 事項如下 . 此經銷商保證平均厚度在1/2厚度公差內，厚度量測NG時，如單位長度符合範圍，請放行 (RMK00402) . 此客戶有保證 全板形 急峻度 ≦ 0.7% ( ≦ 12 I-UNIT ) (RMK00583) . 【美加訂單生產注意事項-CR】1.兩側各加開一個spot cooling增加冷卻效果。 (RMK00717) . 【美加訂單生產注意事項-CR】2.發生毛邊時，請降速生產減輕毛邊程度，暫留討論後再處置。 (RMK00717) | 訂單:2507EFE020/005 CR2 <生產備註> 事項如下 . 此經銷商保證平均厚度在1/2厚度公差內，厚度量測NG時，如單位長度符合範圍，請放行 (RMK00402) . 此客戶有保證 全板形 急峻度 ≦ 0.7% ( ≦ 12 I-UNIT ) (RMK00583) . 【美加訂單生產注意事項-CR】1.兩側各加開一個spot cooling增加冷卻效果。 (RMK00717) . 【美加訂單生產注意事項-CR】2.發生毛邊時，請降速生產減輕毛邊程度，暫留討論後再處置。 (RMK00717) | 訂單:2507EFE020/005 CG1 <生產備註> 事項如下 . 鍍鋅表面不可有鋅痕、壓痕、凹陷、及刮傷 、應變痕等。 (RMK00054) . 此經銷商保證平均厚度在1/2厚度公差內，厚度量測NG時，如單位長度符合範圍，請放行 (RMK00402) . 鍍層 AZ150 (含) 以上 , 鋅花等級 C~E 目標D，避免鋅花晶界明顯後續造成烤漆點狀未塗漆。 (RMK00565) . 此客戶有保證 全板形 急峻度 ≦ 0.7% ( ≦ 12 I-UNIT ) (RMK00583) . 【美加訂單生產注意事項-CG1】副操確認完回控制室後，於生產排程鋼號旁簽名紀錄，以利後續追查(該排程生產完，排程單將保留)。 (RMK00717) . 【美加訂單生產注意事項-CG1】中央段副操每顆銲道出Pot時觀察銲道同時，確認Beaver Tail與鋼板接觸之Guide Roll羊毛氈狀況，並適時添加潤滑油(避免乾掉)。 (RMK00717) | 訂單:2507EFE020/005 CG2 <生產備註> 事項如下 . 鍍鋅表面不可有鋅痕、壓痕、凹陷、及刮傷 、應變痕等。 (RMK00054) . 此經銷商保證平均厚度在1/2厚度公差內，厚度量測NG時，如單位長度符合範圍，請放行 (RMK00402) . 鍍層 AZ150 (含) 以上 , 鋅花等級 C~E 目標D，避免鋅花晶界明顯後續造成烤漆點狀未塗漆。 (RMK00565) . 此客戶有保證 全板形 急峻度 ≦ 0.7% ( ≦ 12 I-UNIT ) (RMK00583) . 【美加訂單生產注意事項-CG2】1.使用SUB-NOZZLE (RMK00717) | 訂單:2507EFE020/005 CC1 <生產備註> 事項如下 . 正面面漆(20U)及正面總膜厚(25U)要求管制90%以上之膜厚,未達標準降級. (RMK00054) . 若背面面漆(20U)及背面總膜厚(25U)時要求管制90%以上之膜厚,未達標準降級 (RMK00054) . 面漆=18U(90%)~請購基準22U(110%),標準板總膜厚=5+20U(100%面漆). (RMK00054) . 30CM*全寬*留1塊給LAB及1塊給塗料商, (RMK00054) . 【色差】1.1.此客戶對面漆(非B開頭之色碼)目視色差要求較高,請依限度樣本進行目視色差管制★--->發生過訴賠 (RMK00248) . 【色差】1.2.若針對特殊顏色需特別管理時，請品檢忽略1.1.的規定以特別規定為主 (RMK00248) . 此經銷商保證平均厚度在1/2厚度公差內，厚度量測NG時，如單位長度符合範圍，請放行 (RMK00402) . 【捲取】注意！本單為直立式包裝。禁用STAGGER捲取送包裝！送RCL重處理例外。 (RMK00512) . 此客戶有保證 全板形 急峻度 ≦ 0.7% ( ≦ 12 I-UNIT ) (RMK00583) . 【美加訂單生產注意事項-CCP】1.請烤漆入口依照正背面漆鋼捲投向規定進行鋼捲投入。 (RMK00717) . 【美加訂單生產注意事項-CCP】2.烤漆入口依照鋼捲投向規定進行鋼捲投入。(CR1/CG1 CR2/CG2-->正向入料。CR1/CG2 CR2/CG1-->反向入料) (RMK00717) . 【美加訂單生產注意事項-CCP】3.此訂單背面漆一律採Nature塗裝，塗裝黏度設定40秒以上 (RMK00717) | 訂單:2507EFE020/005 CC2 <生產備註> 事項如下 . 正面面漆(20U)及正面總膜厚(25U)要求管制90%以上之膜厚,未達標準降級. (RMK00054) . 若背面面漆(20U)及背面總膜厚(25U)時要求管制90%以上之膜厚,未達標準降級 (RMK00054) . 面漆=18U(90%)~請購基準22U(110%),標準板總膜厚=5+20U(100%面漆). (RMK00054) . 30CM*全寬*留1塊給LAB及1塊給塗料商, (RMK00054) . 【色差】1.1.此客戶對面漆(非B開頭之色碼)目視色差要求較高,請依限度樣本進行目視色差管制★--->發生過訴賠 (RMK00248) . 【色差】1.2.若針對特殊顏色需特別管理時，請品檢忽略1.1.的規定以特別規定為主 (RMK00248) . 此經銷商保證平均厚度在1/2厚度公差內，厚度量測NG時，如單位長度符合範圍，請放行 (RMK00402) . 【捲取】注意！本單為直立式包裝。禁用STAGGER捲取送包裝！送RCL重處理例外。 (RMK00512) . 此客戶有保證 全板形 急峻度 ≦ 0.7% ( ≦ 12 I-UNIT ) (RMK00583) . 【美加訂單生產注意事項-CCP】1.請烤漆入口依照正背面漆鋼捲投向規定進行鋼捲投入。 (RMK00717) . 【美加訂單生產注意事項-CCP】2.烤漆入口依照鋼捲投向規定進行鋼捲投入。(CR1/CG1 CR2/CG2-->正向入料。CR1/CG2 CR2/CG1-->反向入料) (RMK00717) . 【美加訂單生產注意事項-CCP】3.此訂單背面漆一律採Nature塗裝，塗裝黏度設定40秒以上 (RMK00717) | 訂單:2507EFE020/005 RCL <生產備註> 事項如下 . 【捲取】注意！本單為直立式包裝。禁用STAGGER捲取送包裝！送RCL重處理例外。 (RMK00512) | 訂單:2507EFE020/005 CCPK 無 <生產備註> 事項 | 訂單:2507EFE020/005 CGQC <品檢備註> 事項如下 . 鍍層 AZ150 (含) 以上 , 鋅花等級 C~E 目標D，避免鋅花晶界明顯後續造成烤漆點狀未塗漆。 (RMK00565) | 訂單:2507EFE020/005 CCQC <品檢備註> 事項如下 . 【色差】1.1.此客戶對面漆(非B開頭之色碼)目視色差要求較高,請依限度樣本進行目視色差管制★--->發生過訴賠 (RMK00248) . 【色差】1.2.若針對特殊顏色需特別管理時，請品檢忽略1.1.的規定以特別規定為主 (RMK00248) . 【捲取】注意！本單為直立式包裝。禁用STAGGER捲取送包裝！送RCL重處理例外。 (RMK00512) | 訂單:2507EFE020/005 TOL 無 <生產備註> 事項 |  | 訂單 2507EFE020/005 修改記錄如下: 20250609 09:29:52 (06023) 退火碼: >> H2, 用途碼: >> COG003, 背面標示: >> S000, 訂單背面顏色(五碼): >> BW73Z, 背面漆膜厚: >> NOM, 背面漆塗漆型式幾塗幾烤: >> 2, 鉻酸鹽: >> Z, 訂單厚度: >> 0.015, 訂單重: >> 40, 重量容許率(下限): >> 10, 重量容許率(上限): >> 10, 訂單寬度: >> 41, 鍍製方式: >> AC, 鋼捲內徑: >> 508, 鋼捲下限重: >> 3, 鋼捲上限重: >> 4.5, 壓花條件碼: >> -, 表面花紋: >> R, 綠色識別碼: >> -, 印刷輥號: >> -, 產品代碼: >> PPGL, 皮膜碼: >> -, 單位別: >> I, 油品種類: >> Z, 塗油量: >> Z, 包裝代碼: >> E0 , 保護膜碼: >> -, 客戶試片取樣型式: >> -, 調質碼: >> S, 套筒碼: >> P , 規格: >> A792SSGR80, 製造標準: >> ASTM, 表面處理劑種類: >> Z, 表面處理劑塗佈量: >> Z, 伸長率測試: >> N, 硬度測試碼: >> N, 抗拉強度測試: >> N, 降伏強度測試: >> N, 厚度變異: >> 0, 訂單正面顏色(五碼): >> SBG40, 正面漆膜厚: >> 25, 正面漆塗漆型式幾塗幾烤: >> 2, 修邊碼: >> Y, 重量碼: >> AW, 鋼捲捲向: >> O, 鍍層碼: >> AZ50, | F:保證1/2 ASTM 厚度公差
PPGL | 2507EFE020/006 |  | 1. 製造標準為MS、ASTM或銷新加坡之訂單，若無技術指定優先用料，請優先使用國內料，勿使用ANFEN (OFP00406)-{.不符.} | 1. 製造標準為MS、ASTM或銷新加坡之訂單，若無技術指定優先用料，請優先使用國內料，勿使用ANFEN (OFP00406)-{.不符.} 2. 【提醒】！本單為直立式包裝，嚴禁鍍鋅或烤漆後以STAGGER捲取 (OFP00451)-{.不符.} 3. ※超耐候一系列用途要確認是否有英制公差需求，有英制公差需求時選配碼用ON027※ (OFP00680)-{.不符.} 4. 此經銷商有簽訂1/2厚度公差保證(無厚度變異),請調整冷軋與鍍鋅厚度公差管制範圍. 保證 ASTM 厚度公差 (OFP00180)-{.不符.} | 訂單:2507EFE020/006 CPL <生產備註> 事項如下 . 除HGI/ HGL 訂單邊緣不噴油. 其餘皆側緣噴油 (RMK00285) . 【美加訂單生產注意事項-CPL】1.客戶美加地區訂單實施修邊刀最大使用顆數上限(20顆) (RMK00717) . 【美加訂單生產注意事項-CPL】2.排程備註:注意修邊品質與毛邊 (RMK00717) . 【美加訂單生產注意事項-CPL】3.去毛邊輥的管制：兩側壓力均設定1.0 kg/cm2 (RMK00717) | 訂單:2507EFE020/006 CR1 <生產備註> 事項如下 . 此經銷商保證平均厚度在1/2厚度公差內，厚度量測NG時，如單位長度符合範圍，請放行 (RMK00402) . 此客戶有保證 全板形 急峻度 ≦ 0.7% ( ≦ 12 I-UNIT ) (RMK00583) . 【美加訂單生產注意事項-CR】1.兩側各加開一個spot cooling增加冷卻效果。 (RMK00717) . 【美加訂單生產注意事項-CR】2.發生毛邊時，請降速生產減輕毛邊程度，暫留討論後再處置。 (RMK00717) | 訂單:2507EFE020/006 CR2 <生產備註> 事項如下 . 此經銷商保證平均厚度在1/2厚度公差內，厚度量測NG時，如單位長度符合範圍，請放行 (RMK00402) . 此客戶有保證 全板形 急峻度 ≦ 0.7% ( ≦ 12 I-UNIT ) (RMK00583) . 【美加訂單生產注意事項-CR】1.兩側各加開一個spot cooling增加冷卻效果。 (RMK00717) . 【美加訂單生產注意事項-CR】2.發生毛邊時，請降速生產減輕毛邊程度，暫留討論後再處置。 (RMK00717) | 訂單:2507EFE020/006 CG1 <生產備註> 事項如下 . 鍍鋅表面不可有鋅痕、壓痕、凹陷、及刮傷 、應變痕等。 (RMK00054) . 此經銷商保證平均厚度在1/2厚度公差內，厚度量測NG時，如單位長度符合範圍，請放行 (RMK00402) . 鍍層 AZ150 (含) 以上 , 鋅花等級 C~E 目標D，避免鋅花晶界明顯後續造成烤漆點狀未塗漆。 (RMK00565) . 此客戶有保證 全板形 急峻度 ≦ 0.7% ( ≦ 12 I-UNIT ) (RMK00583) . 【美加訂單生產注意事項-CG1】副操確認完回控制室後，於生產排程鋼號旁簽名紀錄，以利後續追查(該排程生產完，排程單將保留)。 (RMK00717) . 【美加訂單生產注意事項-CG1】中央段副操每顆銲道出Pot時觀察銲道同時，確認Beaver Tail與鋼板接觸之Guide Roll羊毛氈狀況，並適時添加潤滑油(避免乾掉)。 (RMK00717) | 訂單:2507EFE020/006 CG2 <生產備註> 事項如下 . 鍍鋅表面不可有鋅痕、壓痕、凹陷、及刮傷 、應變痕等。 (RMK00054) . 此經銷商保證平均厚度在1/2厚度公差內，厚度量測NG時，如單位長度符合範圍，請放行 (RMK00402) . 鍍層 AZ150 (含) 以上 , 鋅花等級 C~E 目標D，避免鋅花晶界明顯後續造成烤漆點狀未塗漆。 (RMK00565) . 此客戶有保證 全板形 急峻度 ≦ 0.7% ( ≦ 12 I-UNIT ) (RMK00583) . 【美加訂單生產注意事項-CG2】1.使用SUB-NOZZLE (RMK00717) | 訂單:2507EFE020/006 CC1 <生產備註> 事項如下 . 【色差】色差放行標準為DE<= 2.0，只管制當批無明顯目視色差，不管制批差異。 (RMK-E_CHIN) . 正面面漆(20U)及正面總膜厚(25U)要求管制90%以上之膜厚,未達標準降級. (RMK00054) . 若背面面漆(20U)及背面總膜厚(25U)時要求管制90%以上之膜厚,未達標準降級 (RMK00054) . 面漆=18U(90%)~請購基準22U(110%),標準板總膜厚=5+20U(100%面漆). (RMK00054) . 30CM*全寬*留1塊給LAB及1塊給塗料商, (RMK00054) . 【色差】1.1.此客戶對面漆(非B開頭之色碼)目視色差要求較高,請依限度樣本進行目視色差管制★--->發生過訴賠 (RMK00248) . 【色差】1.2.若針對特殊顏色需特別管理時，請品檢忽略1.1.的規定以特別規定為主 (RMK00248) . 此經銷商保證平均厚度在1/2厚度公差內，厚度量測NG時，如單位長度符合範圍，請放行 (RMK00402) . 【捲取】注意！本單為直立式包裝。禁用STAGGER捲取送包裝！送RCL重處理例外。 (RMK00512) . 此客戶有保證 全板形 急峻度 ≦ 0.7% ( ≦ 12 I-UNIT ) (RMK00583) . 【美加訂單生產注意事項-CCP】1.請烤漆入口依照正背面漆鋼捲投向規定進行鋼捲投入。 (RMK00717) . 【美加訂單生產注意事項-CCP】2.烤漆入口依照鋼捲投向規定進行鋼捲投入。(CR1/CG1 CR2/CG2-->正向入料。CR1/CG2 CR2/CG1-->反向入料) (RMK00717) . 【美加訂單生產注意事項-CCP】3.此訂單背面漆一律採Nature塗裝，塗裝黏度設定40秒以上 (RMK00717) | 訂單:2507EFE020/006 CC2 <生產備註> 事項如下 . 【色差】色差放行標準為DE<= 2.0，只管制當批無明顯目視色差，不管制批差異。 (RMK-E_CHIN) . 正面面漆(20U)及正面總膜厚(25U)要求管制90%以上之膜厚,未達標準降級. (RMK00054) . 若背面面漆(20U)及背面總膜厚(25U)時要求管制90%以上之膜厚,未達標準降級 (RMK00054) . 面漆=18U(90%)~請購基準22U(110%),標準板總膜厚=5+20U(100%面漆). (RMK00054) . 30CM*全寬*留1塊給LAB及1塊給塗料商, (RMK00054) . 【色差】1.1.此客戶對面漆(非B開頭之色碼)目視色差要求較高,請依限度樣本進行目視色差管制★--->發生過訴賠 (RMK00248) . 【色差】1.2.若針對特殊顏色需特別管理時，請品檢忽略1.1.的規定以特別規定為主 (RMK00248) . 此經銷商保證平均厚度在1/2厚度公差內，厚度量測NG時，如單位長度符合範圍，請放行 (RMK00402) . 【捲取】注意！本單為直立式包裝。禁用STAGGER捲取送包裝！送RCL重處理例外。 (RMK00512) . 此客戶有保證 全板形 急峻度 ≦ 0.7% ( ≦ 12 I-UNIT ) (RMK00583) . 【美加訂單生產注意事項-CCP】1.請烤漆入口依照正背面漆鋼捲投向規定進行鋼捲投入。 (RMK00717) . 【美加訂單生產注意事項-CCP】2.烤漆入口依照鋼捲投向規定進行鋼捲投入。(CR1/CG1 CR2/CG2-->正向入料。CR1/CG2 CR2/CG1-->反向入料) (RMK00717) . 【美加訂單生產注意事項-CCP】3.此訂單背面漆一律採Nature塗裝，塗裝黏度設定40秒以上 (RMK00717) | 訂單:2507EFE020/006 RCL <生產備註> 事項如下 . 【捲取】注意！本單為直立式包裝。禁用STAGGER捲取送包裝！送RCL重處理例外。 (RMK00512) | 訂單:2507EFE020/006 CCPK 無 <生產備註> 事項 | 訂單:2507EFE020/006 CGQC <品檢備註> 事項如下 . 鍍層 AZ150 (含) 以上 , 鋅花等級 C~E 目標D，避免鋅花晶界明顯後續造成烤漆點狀未塗漆。 (RMK00565) | 訂單:2507EFE020/006 CCQC <品檢備註> 事項如下 . 【色差】色差放行標準為DE<= 2.0，只管制當批無明顯目視色差，不管制批差異。 (RMK-E_CHIN) . 【色差】1.1.此客戶對面漆(非B開頭之色碼)目視色差要求較高,請依限度樣本進行目視色差管制★--->發生過訴賠 (RMK00248) . 【色差】1.2.若針對特殊顏色需特別管理時，請品檢忽略1.1.的規定以特別規定為主 (RMK00248) . 【捲取】注意！本單為直立式包裝。禁用STAGGER捲取送包裝！送RCL重處理例外。 (RMK00512) | 訂單:2507EFE020/006 TOL 無 <生產備註> 事項 | 【色差】色差放行標準為DE<= 2.0，只管制當批無明顯目視色差，不管制批差異。^^/CC1/CC2/CCQC/ <<.E_CHIN 2025/06/11 08:58.>> | 訂單 2507EFE020/006 修改記錄如下: 20250609 09:29:55 (06023) 退火碼: >> H2, 用途碼: >> COG007, 背面標示: >> S000, 訂單背面顏色(五碼): >> BW73Z, 背面漆膜厚: >> NOM, 背面漆塗漆型式幾塗幾烤: >> 2, 鉻酸鹽: >> Z, 訂單厚度: >> 0.015, 訂單重: >> 40, 重量容許率(下限): >> 10, 重量容許率(上限): >> 10, 訂單寬度: >> 41, 鍍製方式: >> AC, 鋼捲內徑: >> 508, 鋼捲下限重: >> 3, 鋼捲上限重: >> 4.5, 壓花條件碼: >> -, 表面花紋: >> R, 綠色識別碼: >> -, 印刷輥號: >> -, 產品代碼: >> PPGL, 皮膜碼: >> -, 單位別: >> I, 油品種類: >> Z, 塗油量: >> Z, 包裝代碼: >> E0 , 保護膜碼: >> -, 客戶試片取樣型式: >> -, 調質碼: >> S, 套筒碼: >> P , 規格: >> A792SSGR80, 製造標準: >> ASTM, 表面處理劑種類: >> Z, 表面處理劑塗佈量: >> Z, 伸長率測試: >> N, 硬度測試碼: >> N, 抗拉強度測試: >> N, 降伏強度測試: >> N, 厚度變異: >> 0, 訂單正面顏色(五碼): >> SGT7Q, 正面漆膜厚: >> 25, 正面漆塗漆型式幾塗幾烤: >> 2, 修邊碼: >> Y, 重量碼: >> AW, 鋼捲捲向: >> O, 鍍層碼: >> AZ50, | F:保證1/2 ASTM 厚度公差
PPGL | 2507EFE020/007 |  | 1. 製造標準為MS、ASTM或銷新加坡之訂單，若無技術指定優先用料，請優先使用國內料，勿使用ANFEN (OFP00406)-{.不符.} | 1. 製造標準為MS、ASTM或銷新加坡之訂單，若無技術指定優先用料，請優先使用國內料，勿使用ANFEN (OFP00406)-{.不符.} 2. 【提醒】！本單為直立式包裝，嚴禁鍍鋅或烤漆後以STAGGER捲取 (OFP00451)-{.不符.} 3. ※超耐候一系列用途要確認是否有英制公差需求，有英制公差需求時選配碼用ON027※ (OFP00680)-{.不符.} 4. 此經銷商有簽訂1/2厚度公差保證(無厚度變異),請調整冷軋與鍍鋅厚度公差管制範圍. 保證 ASTM 厚度公差 (OFP00180)-{.不符.} | 訂單:2507EFE020/007 CPL <生產備註> 事項如下 . 除HGI/ HGL 訂單邊緣不噴油. 其餘皆側緣噴油 (RMK00285) . 【美加訂單生產注意事項-CPL】1.客戶美加地區訂單實施修邊刀最大使用顆數上限(20顆) (RMK00717) . 【美加訂單生產注意事項-CPL】2.排程備註:注意修邊品質與毛邊 (RMK00717) . 【美加訂單生產注意事項-CPL】3.去毛邊輥的管制：兩側壓力均設定1.0 kg/cm2 (RMK00717) | 訂單:2507EFE020/007 CR1 <生產備註> 事項如下 . 此經銷商保證平均厚度在1/2厚度公差內，厚度量測NG時，如單位長度符合範圍，請放行 (RMK00402) . 此客戶有保證 全板形 急峻度 ≦ 0.7% ( ≦ 12 I-UNIT ) (RMK00583) . 【美加訂單生產注意事項-CR】1.兩側各加開一個spot cooling增加冷卻效果。 (RMK00717) . 【美加訂單生產注意事項-CR】2.發生毛邊時，請降速生產減輕毛邊程度，暫留討論後再處置。 (RMK00717) | 訂單:2507EFE020/007 CR2 <生產備註> 事項如下 . 此經銷商保證平均厚度在1/2厚度公差內，厚度量測NG時，如單位長度符合範圍，請放行 (RMK00402) . 此客戶有保證 全板形 急峻度 ≦ 0.7% ( ≦ 12 I-UNIT ) (RMK00583) . 【美加訂單生產注意事項-CR】1.兩側各加開一個spot cooling增加冷卻效果。 (RMK00717) . 【美加訂單生產注意事項-CR】2.發生毛邊時，請降速生產減輕毛邊程度，暫留討論後再處置。 (RMK00717) | 訂單:2507EFE020/007 CG1 <生產備註> 事項如下 . 鍍鋅表面不可有鋅痕、壓痕、凹陷、及刮傷 、應變痕等。 (RMK00054) . 此經銷商保證平均厚度在1/2厚度公差內，厚度量測NG時，如單位長度符合範圍，請放行 (RMK00402) . 鍍層 AZ150 (含) 以上 , 鋅花等級 C~E 目標D，避免鋅花晶界明顯後續造成烤漆點狀未塗漆。 (RMK00565) . 此客戶有保證 全板形 急峻度 ≦ 0.7% ( ≦ 12 I-UNIT ) (RMK00583) . 【美加訂單生產注意事項-CG1】副操確認完回控制室後，於生產排程鋼號旁簽名紀錄，以利後續追查(該排程生產完，排程單將保留)。 (RMK00717) . 【美加訂單生產注意事項-CG1】中央段副操每顆銲道出Pot時觀察銲道同時，確認Beaver Tail與鋼板接觸之Guide Roll羊毛氈狀況，並適時添加潤滑油(避免乾掉)。 (RMK00717) | 訂單:2507EFE020/007 CG2 <生產備註> 事項如下 . 鍍鋅表面不可有鋅痕、壓痕、凹陷、及刮傷 、應變痕等。 (RMK00054) . 此經銷商保證平均厚度在1/2厚度公差內，厚度量測NG時，如單位長度符合範圍，請放行 (RMK00402) . 鍍層 AZ150 (含) 以上 , 鋅花等級 C~E 目標D，避免鋅花晶界明顯後續造成烤漆點狀未塗漆。 (RMK00565) . 此客戶有保證 全板形 急峻度 ≦ 0.7% ( ≦ 12 I-UNIT ) (RMK00583) . 【美加訂單生產注意事項-CG2】1.使用SUB-NOZZLE (RMK00717) | 訂單:2507EFE020/007 CC1 <生產備註> 事項如下 . 正面面漆(20U)及正面總膜厚(25U)要求管制90%以上之膜厚,未達標準降級. (RMK00054) . 若背面面漆(20U)及背面總膜厚(25U)時要求管制90%以上之膜厚,未達標準降級 (RMK00054) . 面漆=18U(90%)~請購基準22U(110%),標準板總膜厚=5+20U(100%面漆). (RMK00054) . 30CM*全寬*留1塊給LAB及1塊給塗料商, (RMK00054) . 【色差】1.1.此客戶對面漆(非B開頭之色碼)目視色差要求較高,請依限度樣本進行目視色差管制★--->發生過訴賠 (RMK00248) . 【色差】1.2.若針對特殊顏色需特別管理時，請品檢忽略1.1.的規定以特別規定為主 (RMK00248) . 此經銷商保證平均厚度在1/2厚度公差內，厚度量測NG時，如單位長度符合範圍，請放行 (RMK00402) . 【捲取】注意！本單為直立式包裝。禁用STAGGER捲取送包裝！送RCL重處理例外。 (RMK00512) . 此客戶有保證 全板形 急峻度 ≦ 0.7% ( ≦ 12 I-UNIT ) (RMK00583) . 【美加訂單生產注意事項-CCP】1.請烤漆入口依照正背面漆鋼捲投向規定進行鋼捲投入。 (RMK00717) . 【美加訂單生產注意事項-CCP】2.烤漆入口依照鋼捲投向規定進行鋼捲投入。(CR1/CG1 CR2/CG2-->正向入料。CR1/CG2 CR2/CG1-->反向入料) (RMK00717) . 【美加訂單生產注意事項-CCP】3.此訂單背面漆一律採Nature塗裝，塗裝黏度設定40秒以上 (RMK00717) | 訂單:2507EFE020/007 CC2 <生產備註> 事項如下 . 正面面漆(20U)及正面總膜厚(25U)要求管制90%以上之膜厚,未達標準降級. (RMK00054) . 若背面面漆(20U)及背面總膜厚(25U)時要求管制90%以上之膜厚,未達標準降級 (RMK00054) . 面漆=18U(90%)~請購基準22U(110%),標準板總膜厚=5+20U(100%面漆). (RMK00054) . 30CM*全寬*留1塊給LAB及1塊給塗料商, (RMK00054) . 【色差】1.1.此客戶對面漆(非B開頭之色碼)目視色差要求較高,請依限度樣本進行目視色差管制★--->發生過訴賠 (RMK00248) . 【色差】1.2.若針對特殊顏色需特別管理時，請品檢忽略1.1.的規定以特別規定為主 (RMK00248) . 此經銷商保證平均厚度在1/2厚度公差內，厚度量測NG時，如單位長度符合範圍，請放行 (RMK00402) . 【捲取】注意！本單為直立式包裝。禁用STAGGER捲取送包裝！送RCL重處理例外。 (RMK00512) . 此客戶有保證 全板形 急峻度 ≦ 0.7% ( ≦ 12 I-UNIT ) (RMK00583) . 【美加訂單生產注意事項-CCP】1.請烤漆入口依照正背面漆鋼捲投向規定進行鋼捲投入。 (RMK00717) . 【美加訂單生產注意事項-CCP】2.烤漆入口依照鋼捲投向規定進行鋼捲投入。(CR1/CG1 CR2/CG2-->正向入料。CR1/CG2 CR2/CG1-->反向入料) (RMK00717) . 【美加訂單生產注意事項-CCP】3.此訂單背面漆一律採Nature塗裝，塗裝黏度設定40秒以上 (RMK00717) | 訂單:2507EFE020/007 RCL <生產備註> 事項如下 . 【捲取】注意！本單為直立式包裝。禁用STAGGER捲取送包裝！送RCL重處理例外。 (RMK00512) | 訂單:2507EFE020/007 CCPK 無 <生產備註> 事項 | 訂單:2507EFE020/007 CGQC <品檢備註> 事項如下 . 鍍層 AZ150 (含) 以上 , 鋅花等級 C~E 目標D，避免鋅花晶界明顯後續造成烤漆點狀未塗漆。 (RMK00565) | 訂單:2507EFE020/007 CCQC <品檢備註> 事項如下 . 【色差】1.1.此客戶對面漆(非B開頭之色碼)目視色差要求較高,請依限度樣本進行目視色差管制★--->發生過訴賠 (RMK00248) . 【色差】1.2.若針對特殊顏色需特別管理時，請品檢忽略1.1.的規定以特別規定為主 (RMK00248) . 【捲取】注意！本單為直立式包裝。禁用STAGGER捲取送包裝！送RCL重處理例外。 (RMK00512) | 訂單:2507EFE020/007 TOL 無 <生產備註> 事項 |  | 訂單 2507EFE020/007 修改記錄如下: 20250609 09:29:57 (06023) 退火碼: >> H2, 用途碼: >> COG003, 背面標示: >> S000, 訂單背面顏色(五碼): >> BW64Z, 背面漆膜厚: >> NOM, 背面漆塗漆型式幾塗幾烤: >> 2, 鉻酸鹽: >> Z, 訂單厚度: >> 0.015, 訂單重: >> 20, 重量容許率(下限): >> 10, 重量容許率(上限): >> 10, 訂單寬度: >> 41, 鍍製方式: >> AC, 鋼捲內徑: >> 508, 鋼捲下限重: >> 3, 鋼捲上限重: >> 4.5, 壓花條件碼: >> -, 表面花紋: >> R, 綠色識別碼: >> -, 印刷輥號: >> -, 產品代碼: >> PPGL, 皮膜碼: >> -, 單位別: >> I, 油品種類: >> Z, 塗油量: >> Z, 包裝代碼: >> E0 , 保護膜碼: >> -, 客戶試片取樣型式: >> -, 調質碼: >> S, 套筒碼: >> P , 規格: >> A792SSGR80, 製造標準: >> ASTM, 表面處理劑種類: >> Z, 表面處理劑塗佈量: >> Z, 伸長率測試: >> N, 硬度測試碼: >> N, 抗拉強度測試: >> N, 降伏強度測試: >> N, 厚度變異: >> 0, 訂單正面顏色(五碼): >> SGH28, 正面漆膜厚: >> 25, 正面漆塗漆型式幾塗幾烤: >> 2, 修邊碼: >> Y, 重量碼: >> AW, 鋼捲捲向: >> O, 鍍層碼: >> AZ50, | F:保證1/2 ASTM 厚度公差
PPGL | 2507EFE020/008 |  | 1. 製造標準為MS、ASTM或銷新加坡之訂單，若無技術指定優先用料，請優先使用國內料，勿使用ANFEN (OFP00406)-{.不符.} | 1. 製造標準為MS、ASTM或銷新加坡之訂單，若無技術指定優先用料，請優先使用國內料，勿使用ANFEN (OFP00406)-{.不符.} 2. 【提醒】！本單為直立式包裝，嚴禁鍍鋅或烤漆後以STAGGER捲取 (OFP00451)-{.不符.} 3. ※超耐候一系列用途要確認是否有英制公差需求，有英制公差需求時選配碼用ON027※ (OFP00680)-{.不符.} 4. 此經銷商有簽訂1/2厚度公差保證(無厚度變異),請調整冷軋與鍍鋅厚度公差管制範圍. 保證 ASTM 厚度公差 (OFP00180)-{.不符.} | 訂單:2507EFE020/008 CPL <生產備註> 事項如下 . 除HGI/ HGL 訂單邊緣不噴油. 其餘皆側緣噴油 (RMK00285) . 【美加訂單生產注意事項-CPL】1.客戶美加地區訂單實施修邊刀最大使用顆數上限(20顆) (RMK00717) . 【美加訂單生產注意事項-CPL】2.排程備註:注意修邊品質與毛邊 (RMK00717) . 【美加訂單生產注意事項-CPL】3.去毛邊輥的管制：兩側壓力均設定1.0 kg/cm2 (RMK00717) | 訂單:2507EFE020/008 CR1 <生產備註> 事項如下 . 此經銷商保證平均厚度在1/2厚度公差內，厚度量測NG時，如單位長度符合範圍，請放行 (RMK00402) . 此客戶有保證 全板形 急峻度 ≦ 0.7% ( ≦ 12 I-UNIT ) (RMK00583) . 【美加訂單生產注意事項-CR】1.兩側各加開一個spot cooling增加冷卻效果。 (RMK00717) . 【美加訂單生產注意事項-CR】2.發生毛邊時，請降速生產減輕毛邊程度，暫留討論後再處置。 (RMK00717) | 訂單:2507EFE020/008 CR2 <生產備註> 事項如下 . 此經銷商保證平均厚度在1/2厚度公差內，厚度量測NG時，如單位長度符合範圍，請放行 (RMK00402) . 此客戶有保證 全板形 急峻度 ≦ 0.7% ( ≦ 12 I-UNIT ) (RMK00583) . 【美加訂單生產注意事項-CR】1.兩側各加開一個spot cooling增加冷卻效果。 (RMK00717) . 【美加訂單生產注意事項-CR】2.發生毛邊時，請降速生產減輕毛邊程度，暫留討論後再處置。 (RMK00717) | 訂單:2507EFE020/008 CG1 <生產備註> 事項如下 . 鍍鋅表面不可有鋅痕、壓痕、凹陷、及刮傷 、應變痕等。 (RMK00054) . 此經銷商保證平均厚度在1/2厚度公差內，厚度量測NG時，如單位長度符合範圍，請放行 (RMK00402) . 鍍層 AZ150 (含) 以上 , 鋅花等級 C~E 目標D，避免鋅花晶界明顯後續造成烤漆點狀未塗漆。 (RMK00565) . 此客戶有保證 全板形 急峻度 ≦ 0.7% ( ≦ 12 I-UNIT ) (RMK00583) . 【美加訂單生產注意事項-CG1】副操確認完回控制室後，於生產排程鋼號旁簽名紀錄，以利後續追查(該排程生產完，排程單將保留)。 (RMK00717) . 【美加訂單生產注意事項-CG1】中央段副操每顆銲道出Pot時觀察銲道同時，確認Beaver Tail與鋼板接觸之Guide Roll羊毛氈狀況，並適時添加潤滑油(避免乾掉)。 (RMK00717) | 訂單:2507EFE020/008 CG2 <生產備註> 事項如下 . 鍍鋅表面不可有鋅痕、壓痕、凹陷、及刮傷 、應變痕等。 (RMK00054) . 此經銷商保證平均厚度在1/2厚度公差內，厚度量測NG時，如單位長度符合範圍，請放行 (RMK00402) . 鍍層 AZ150 (含) 以上 , 鋅花等級 C~E 目標D，避免鋅花晶界明顯後續造成烤漆點狀未塗漆。 (RMK00565) . 此客戶有保證 全板形 急峻度 ≦ 0.7% ( ≦ 12 I-UNIT ) (RMK00583) . 【美加訂單生產注意事項-CG2】1.使用SUB-NOZZLE (RMK00717) | 訂單:2507EFE020/008 CC1 <生產備註> 事項如下 . 正面面漆(20U)及正面總膜厚(25U)要求管制90%以上之膜厚,未達標準降級. (RMK00054) . 若背面面漆(20U)及背面總膜厚(25U)時要求管制90%以上之膜厚,未達標準降級 (RMK00054) . 面漆=18U(90%)~請購基準22U(110%),標準板總膜厚=5+20U(100%面漆). (RMK00054) . 30CM*全寬*留1塊給LAB及1塊給塗料商, (RMK00054) . 【色差】1.1.此客戶對面漆(非B開頭之色碼)目視色差要求較高,請依限度樣本進行目視色差管制★--->發生過訴賠 (RMK00248) . 【色差】1.2.若針對特殊顏色需特別管理時，請品檢忽略1.1.的規定以特別規定為主 (RMK00248) . 此經銷商保證平均厚度在1/2厚度公差內，厚度量測NG時，如單位長度符合範圍，請放行 (RMK00402) . 【捲取】注意！本單為直立式包裝。禁用STAGGER捲取送包裝！送RCL重處理例外。 (RMK00512) . 此客戶有保證 全板形 急峻度 ≦ 0.7% ( ≦ 12 I-UNIT ) (RMK00583) . 【美加訂單生產注意事項-CCP】1.請烤漆入口依照正背面漆鋼捲投向規定進行鋼捲投入。 (RMK00717) . 【美加訂單生產注意事項-CCP】2.烤漆入口依照鋼捲投向規定進行鋼捲投入。(CR1/CG1 CR2/CG2-->正向入料。CR1/CG2 CR2/CG1-->反向入料) (RMK00717) . 【美加訂單生產注意事項-CCP】3.此訂單背面漆一律採Nature塗裝，塗裝黏度設定40秒以上 (RMK00717) | 訂單:2507EFE020/008 CC2 <生產備註> 事項如下 . 正面面漆(20U)及正面總膜厚(25U)要求管制90%以上之膜厚,未達標準降級. (RMK00054) . 若背面面漆(20U)及背面總膜厚(25U)時要求管制90%以上之膜厚,未達標準降級 (RMK00054) . 面漆=18U(90%)~請購基準22U(110%),標準板總膜厚=5+20U(100%面漆). (RMK00054) . 30CM*全寬*留1塊給LAB及1塊給塗料商, (RMK00054) . 【色差】1.1.此客戶對面漆(非B開頭之色碼)目視色差要求較高,請依限度樣本進行目視色差管制★--->發生過訴賠 (RMK00248) . 【色差】1.2.若針對特殊顏色需特別管理時，請品檢忽略1.1.的規定以特別規定為主 (RMK00248) . 此經銷商保證平均厚度在1/2厚度公差內，厚度量測NG時，如單位長度符合範圍，請放行 (RMK00402) . 【捲取】注意！本單為直立式包裝。禁用STAGGER捲取送包裝！送RCL重處理例外。 (RMK00512) . 此客戶有保證 全板形 急峻度 ≦ 0.7% ( ≦ 12 I-UNIT ) (RMK00583) . 【美加訂單生產注意事項-CCP】1.請烤漆入口依照正背面漆鋼捲投向規定進行鋼捲投入。 (RMK00717) . 【美加訂單生產注意事項-CCP】2.烤漆入口依照鋼捲投向規定進行鋼捲投入。(CR1/CG1 CR2/CG2-->正向入料。CR1/CG2 CR2/CG1-->反向入料) (RMK00717) . 【美加訂單生產注意事項-CCP】3.此訂單背面漆一律採Nature塗裝，塗裝黏度設定40秒以上 (RMK00717) | 訂單:2507EFE020/008 RCL <生產備註> 事項如下 . 【捲取】注意！本單為直立式包裝。禁用STAGGER捲取送包裝！送RCL重處理例外。 (RMK00512) | 訂單:2507EFE020/008 CCPK 無 <生產備註> 事項 | 訂單:2507EFE020/008 CGQC <品檢備註> 事項如下 . 鍍層 AZ150 (含) 以上 , 鋅花等級 C~E 目標D，避免鋅花晶界明顯後續造成烤漆點狀未塗漆。 (RMK00565) | 訂單:2507EFE020/008 CCQC <品檢備註> 事項如下 . 【色差】1.1.此客戶對面漆(非B開頭之色碼)目視色差要求較高,請依限度樣本進行目視色差管制★--->發生過訴賠 (RMK00248) . 【色差】1.2.若針對特殊顏色需特別管理時，請品檢忽略1.1.的規定以特別規定為主 (RMK00248) . 【捲取】注意！本單為直立式包裝。禁用STAGGER捲取送包裝！送RCL重處理例外。 (RMK00512) | 訂單:2507EFE020/008 TOL 無 <生產備註> 事項 |  | 訂單 2507EFE020/008 修改記錄如下: 20250609 09:30:01 (06023) 退火碼: >> H2, 用途碼: >> COG003, 背面標示: >> S000, 訂單背面顏色(五碼): >> BW73Z, 背面漆膜厚: >> NOM, 背面漆塗漆型式幾塗幾烤: >> 2, 鉻酸鹽: >> Z, 訂單厚度: >> 0.015, 訂單重: >> 20, 重量容許率(下限): >> 10, 重量容許率(上限): >> 10, 訂單寬度: >> 41, 鍍製方式: >> AC, 鋼捲內徑: >> 508, 鋼捲下限重: >> 3, 鋼捲上限重: >> 4.5, 壓花條件碼: >> -, 表面花紋: >> R, 綠色識別碼: >> -, 印刷輥號: >> -, 產品代碼: >> PPGL, 皮膜碼: >> -, 單位別: >> I, 油品種類: >> Z, 塗油量: >> Z, 包裝代碼: >> E0 , 保護膜碼: >> -, 客戶試片取樣型式: >> -, 調質碼: >> S, 套筒碼: >> P , 規格: >> A792SSGR80, 製造標準: >> ASTM, 表面處理劑種類: >> Z, 表面處理劑塗佈量: >> Z, 伸長率測試: >> N, 硬度測試碼: >> N, 抗拉強度測試: >> N, 降伏強度測試: >> N, 厚度變異: >> 0, 訂單正面顏色(五碼): >> SCH26, 正面漆膜厚: >> 25, 正面漆塗漆型式幾塗幾烤: >> 2, 修邊碼: >> Y, 重量碼: >> AW, 鋼捲捲向: >> O, 鍍層碼: >> AZ50, | F:保證1/2 ASTM 厚度公差
PPGL | 2507EFE022/001 |  | 1. 製造標準為MS、ASTM或銷新加坡之訂單，若無技術指定優先用料，請優先使用國內料，勿使用ANFEN (OFP00406)-{.不符.} | 1. 製造標準為MS、ASTM或銷新加坡之訂單，若無技術指定優先用料，請優先使用國內料，勿使用ANFEN (OFP00406)-{.不符.} 2. 【提醒】！本單為直立式包裝，嚴禁鍍鋅或烤漆後以STAGGER捲取 (OFP00451)-{.不符.} 3. ※超耐候一系列用途要確認是否有英制公差需求，有英制公差需求時選配碼用ON027※ (OFP00680)-{.不符.} 4. 此經銷商有簽訂1/2厚度公差保證(無厚度變異),請調整冷軋與鍍鋅厚度公差管制範圍. 保證 ASTM 厚度公差 (OFP00180)-{.不符.} | 訂單:2507EFE022/001 CPL <生產備註> 事項如下 . 除HGI/ HGL 訂單邊緣不噴油. 其餘皆側緣噴油 (RMK00285) . 【美加訂單生產注意事項-CPL】1.客戶美加地區訂單實施修邊刀最大使用顆數上限(20顆) (RMK00717) . 【美加訂單生產注意事項-CPL】2.排程備註:注意修邊品質與毛邊 (RMK00717) . 【美加訂單生產注意事項-CPL】3.去毛邊輥的管制：兩側壓力均設定1.0 kg/cm2 (RMK00717) | 訂單:2507EFE022/001 CR1 <生產備註> 事項如下 . 此經銷商保證平均厚度在1/2厚度公差內，厚度量測NG時，如單位長度符合範圍，請放行 (RMK00402) . 此客戶有保證 全板形 急峻度 ≦ 0.7% ( ≦ 12 I-UNIT ) (RMK00583) . 【美加訂單生產注意事項-CR】1.兩側各加開一個spot cooling增加冷卻效果。 (RMK00717) . 【美加訂單生產注意事項-CR】2.發生毛邊時，請降速生產減輕毛邊程度，暫留討論後再處置。 (RMK00717) | 訂單:2507EFE022/001 CR2 <生產備註> 事項如下 . 此經銷商保證平均厚度在1/2厚度公差內，厚度量測NG時，如單位長度符合範圍，請放行 (RMK00402) . 此客戶有保證 全板形 急峻度 ≦ 0.7% ( ≦ 12 I-UNIT ) (RMK00583) . 【美加訂單生產注意事項-CR】1.兩側各加開一個spot cooling增加冷卻效果。 (RMK00717) . 【美加訂單生產注意事項-CR】2.發生毛邊時，請降速生產減輕毛邊程度，暫留討論後再處置。 (RMK00717) | 訂單:2507EFE022/001 CG1 <生產備註> 事項如下 . 鍍鋅表面不可有鋅痕、壓痕、凹陷、及刮傷 、應變痕等。 (RMK00054) . 此經銷商保證平均厚度在1/2厚度公差內，厚度量測NG時，如單位長度符合範圍，請放行 (RMK00402) . 鍍層 AZ150 (含) 以上 , 鋅花等級 C~E 目標D，避免鋅花晶界明顯後續造成烤漆點狀未塗漆。 (RMK00565) . 此客戶有保證 全板形 急峻度 ≦ 0.7% ( ≦ 12 I-UNIT ) (RMK00583) . 【美加訂單生產注意事項-CG1】副操確認完回控制室後，於生產排程鋼號旁簽名紀錄，以利後續追查(該排程生產完，排程單將保留)。 (RMK00717) . 【美加訂單生產注意事項-CG1】中央段副操每顆銲道出Pot時觀察銲道同時，確認Beaver Tail與鋼板接觸之Guide Roll羊毛氈狀況，並適時添加潤滑油(避免乾掉)。 (RMK00717) | 訂單:2507EFE022/001 CG2 <生產備註> 事項如下 . 鍍鋅表面不可有鋅痕、壓痕、凹陷、及刮傷 、應變痕等。 (RMK00054) . 此經銷商保證平均厚度在1/2厚度公差內，厚度量測NG時，如單位長度符合範圍，請放行 (RMK00402) . 鍍層 AZ150 (含) 以上 , 鋅花等級 C~E 目標D，避免鋅花晶界明顯後續造成烤漆點狀未塗漆。 (RMK00565) . 此客戶有保證 全板形 急峻度 ≦ 0.7% ( ≦ 12 I-UNIT ) (RMK00583) . 【美加訂單生產注意事項-CG2】1.使用SUB-NOZZLE (RMK00717) | 訂單:2507EFE022/001 CC1 <生產備註> 事項如下 . 正面面漆(20U)及正面總膜厚(25U)要求管制90%以上之膜厚,未達標準降級. (RMK00054) . 若背面面漆(20U)及背面總膜厚(25U)時要求管制90%以上之膜厚,未達標準降級 (RMK00054) . 面漆=18U(90%)~請購基準22U(110%),標準板總膜厚=5+20U(100%面漆). (RMK00054) . 30CM*全寬*留1塊給LAB及1塊給塗料商, (RMK00054) . 【色差】1.1.此客戶對面漆(非B開頭之色碼)目視色差要求較高,請依限度樣本進行目視色差管制★--->發生過訴賠 (RMK00248) . 【色差】1.2.若針對特殊顏色需特別管理時，請品檢忽略1.1.的規定以特別規定為主 (RMK00248) . 此經銷商保證平均厚度在1/2厚度公差內，厚度量測NG時，如單位長度符合範圍，請放行 (RMK00402) . 【捲取】注意！本單為直立式包裝。禁用STAGGER捲取送包裝！送RCL重處理例外。 (RMK00512) . 【抽氣量】白色系在CC1生產時,FINISH抽氣量請設定250,如生產中發生色差b值異常升高,請股長再加大抽氣量因應 (RMK00560) . 此客戶有保證 全板形 急峻度 ≦ 0.7% ( ≦ 12 I-UNIT ) (RMK00583) . 【美加訂單生產注意事項-CCP】1.請烤漆入口依照正背面漆鋼捲投向規定進行鋼捲投入。 (RMK00717) . 【美加訂單生產注意事項-CCP】2.烤漆入口依照鋼捲投向規定進行鋼捲投入。(CR1/CG1 CR2/CG2-->正向入料。CR1/CG2 CR2/CG1-->反向入料) (RMK00717) . 【美加訂單生產注意事項-CCP】3.此訂單背面漆一律採Nature塗裝，塗裝黏度設定40秒以上 (RMK00717) | 訂單:2507EFE022/001 CC2 <生產備註> 事項如下 . 正面面漆(20U)及正面總膜厚(25U)要求管制90%以上之膜厚,未達標準降級. (RMK00054) . 若背面面漆(20U)及背面總膜厚(25U)時要求管制90%以上之膜厚,未達標準降級 (RMK00054) . 面漆=18U(90%)~請購基準22U(110%),標準板總膜厚=5+20U(100%面漆). (RMK00054) . 30CM*全寬*留1塊給LAB及1塊給塗料商, (RMK00054) . 【色差】1.1.此客戶對面漆(非B開頭之色碼)目視色差要求較高,請依限度樣本進行目視色差管制★--->發生過訴賠 (RMK00248) . 【色差】1.2.若針對特殊顏色需特別管理時，請品檢忽略1.1.的規定以特別規定為主 (RMK00248) . 此經銷商保證平均厚度在1/2厚度公差內，厚度量測NG時，如單位長度符合範圍，請放行 (RMK00402) . 【捲取】注意！本單為直立式包裝。禁用STAGGER捲取送包裝！送RCL重處理例外。 (RMK00512) . 【抽氣量】白色系在CC1生產時,FINISH抽氣量請設定250,如生產中發生色差b值異常升高,請股長再加大抽氣量因應 (RMK00560) . 此客戶有保證 全板形 急峻度 ≦ 0.7% ( ≦ 12 I-UNIT ) (RMK00583) . 【美加訂單生產注意事項-CCP】1.請烤漆入口依照正背面漆鋼捲投向規定進行鋼捲投入。 (RMK00717) . 【美加訂單生產注意事項-CCP】2.烤漆入口依照鋼捲投向規定進行鋼捲投入。(CR1/CG1 CR2/CG2-->正向入料。CR1/CG2 CR2/CG1-->反向入料) (RMK00717) . 【美加訂單生產注意事項-CCP】3.此訂單背面漆一律採Nature塗裝，塗裝黏度設定40秒以上 (RMK00717) | 訂單:2507EFE022/001 RCL <生產備註> 事項如下 . 【捲取】注意！本單為直立式包裝。禁用STAGGER捲取送包裝！送RCL重處理例外。 (RMK00512) | 訂單:2507EFE022/001 CCPK 無 <生產備註> 事項 | 訂單:2507EFE022/001 CGQC <品檢備註> 事項如下 . 鍍層 AZ150 (含) 以上 , 鋅花等級 C~E 目標D，避免鋅花晶界明顯後續造成烤漆點狀未塗漆。 (RMK00565) | 訂單:2507EFE022/001 CCQC <品檢備註> 事項如下 . 【色差】1.1.此客戶對面漆(非B開頭之色碼)目視色差要求較高,請依限度樣本進行目視色差管制★--->發生過訴賠 (RMK00248) . 【色差】1.2.若針對特殊顏色需特別管理時，請品檢忽略1.1.的規定以特別規定為主 (RMK00248) . 【捲取】注意！本單為直立式包裝。禁用STAGGER捲取送包裝！送RCL重處理例外。 (RMK00512) | 訂單:2507EFE022/001 TOL 無 <生產備註> 事項 |  | 訂單 2507EFE022/001 修改記錄如下: 20250612 09:35:14 (06023) 退火碼: >> H2, 用途碼: >> COG003, 背面標示: >> S000, 訂單背面顏色(五碼): >> BW73Z, 背面漆膜厚: >> NOM, 背面漆塗漆型式幾塗幾烤: >> 2, 鉻酸鹽: >> Z, 訂單厚度: >> 0.015, 訂單重: >> 80, 重量容許率(下限): >> 10, 重量容許率(上限): >> 10, 訂單寬度: >> 41, 鍍製方式: >> AC, 鋼捲內徑: >> 508, 鋼捲下限重: >> 3, 鋼捲上限重: >> 4.5, 壓花條件碼: >> -, 表面花紋: >> R, 綠色識別碼: >> -, 印刷輥號: >> -, 產品代碼: >> PPGL, 皮膜碼: >> -, 單位別: >> I, 油品種類: >> Z, 塗油量: >> Z, 包裝代碼: >> E0 , 保護膜碼: >> -, 客戶試片取樣型式: >> -, 調質碼: >> S, 套筒碼: >> P , 規格: >> A792SSGR80, 製造標準: >> ASTM, 表面處理劑種類: >> Z, 表面處理劑塗佈量: >> Z, 伸長率測試: >> N, 硬度測試碼: >> N, 抗拉強度測試: >> N, 降伏強度測試: >> N, 厚度變異: >> 0, 訂單正面顏色(五碼): >> SWH68, 正面漆膜厚: >> 25, 正面漆塗漆型式幾塗幾烤: >> 2, 修邊碼: >> Y, 重量碼: >> AW, 鋼捲捲向: >> O, 鍍層碼: >> AZ50, | F:保證1/2 ASTM 厚度公差
PPGL | 2507EFE022/002 |  | 1. 製造標準為MS、ASTM或銷新加坡之訂單，若無技術指定優先用料，請優先使用國內料，勿使用ANFEN (OFP00406)-{.不符.} | 1. 製造標準為MS、ASTM或銷新加坡之訂單，若無技術指定優先用料，請優先使用國內料，勿使用ANFEN (OFP00406)-{.不符.} 2. 【提醒】！本單為直立式包裝，嚴禁鍍鋅或烤漆後以STAGGER捲取 (OFP00451)-{.不符.} 3. ※超耐候一系列用途要確認是否有英制公差需求，有英制公差需求時選配碼用ON027※ (OFP00680)-{.不符.} 4. 此經銷商有簽訂1/2厚度公差保證(無厚度變異),請調整冷軋與鍍鋅厚度公差管制範圍. 保證 ASTM 厚度公差 (OFP00180)-{.不符.} | 訂單:2507EFE022/002 CPL <生產備註> 事項如下 . 除HGI/ HGL 訂單邊緣不噴油. 其餘皆側緣噴油 (RMK00285) . 【美加訂單生產注意事項-CPL】1.客戶美加地區訂單實施修邊刀最大使用顆數上限(20顆) (RMK00717) . 【美加訂單生產注意事項-CPL】2.排程備註:注意修邊品質與毛邊 (RMK00717) . 【美加訂單生產注意事項-CPL】3.去毛邊輥的管制：兩側壓力均設定1.0 kg/cm2 (RMK00717) | 訂單:2507EFE022/002 CR1 <生產備註> 事項如下 . 此經銷商保證平均厚度在1/2厚度公差內，厚度量測NG時，如單位長度符合範圍，請放行 (RMK00402) . 此客戶有保證 全板形 急峻度 ≦ 0.7% ( ≦ 12 I-UNIT ) (RMK00583) . 【美加訂單生產注意事項-CR】1.兩側各加開一個spot cooling增加冷卻效果。 (RMK00717) . 【美加訂單生產注意事項-CR】2.發生毛邊時，請降速生產減輕毛邊程度，暫留討論後再處置。 (RMK00717) | 訂單:2507EFE022/002 CR2 <生產備註> 事項如下 . 此經銷商保證平均厚度在1/2厚度公差內，厚度量測NG時，如單位長度符合範圍，請放行 (RMK00402) . 此客戶有保證 全板形 急峻度 ≦ 0.7% ( ≦ 12 I-UNIT ) (RMK00583) . 【美加訂單生產注意事項-CR】1.兩側各加開一個spot cooling增加冷卻效果。 (RMK00717) . 【美加訂單生產注意事項-CR】2.發生毛邊時，請降速生產減輕毛邊程度，暫留討論後再處置。 (RMK00717) | 訂單:2507EFE022/002 CG1 <生產備註> 事項如下 . 鍍鋅表面不可有鋅痕、壓痕、凹陷、及刮傷 、應變痕等。 (RMK00054) . 此經銷商保證平均厚度在1/2厚度公差內，厚度量測NG時，如單位長度符合範圍，請放行 (RMK00402) . 鍍層 AZ150 (含) 以上 , 鋅花等級 C~E 目標D，避免鋅花晶界明顯後續造成烤漆點狀未塗漆。 (RMK00565) . 此客戶有保證 全板形 急峻度 ≦ 0.7% ( ≦ 12 I-UNIT ) (RMK00583) . 【美加訂單生產注意事項-CG1】副操確認完回控制室後，於生產排程鋼號旁簽名紀錄，以利後續追查(該排程生產完，排程單將保留)。 (RMK00717) . 【美加訂單生產注意事項-CG1】中央段副操每顆銲道出Pot時觀察銲道同時，確認Beaver Tail與鋼板接觸之Guide Roll羊毛氈狀況，並適時添加潤滑油(避免乾掉)。 (RMK00717) | 訂單:2507EFE022/002 CG2 <生產備註> 事項如下 . 鍍鋅表面不可有鋅痕、壓痕、凹陷、及刮傷 、應變痕等。 (RMK00054) . 此經銷商保證平均厚度在1/2厚度公差內，厚度量測NG時，如單位長度符合範圍，請放行 (RMK00402) . 鍍層 AZ150 (含) 以上 , 鋅花等級 C~E 目標D，避免鋅花晶界明顯後續造成烤漆點狀未塗漆。 (RMK00565) . 此客戶有保證 全板形 急峻度 ≦ 0.7% ( ≦ 12 I-UNIT ) (RMK00583) . 【美加訂單生產注意事項-CG2】1.使用SUB-NOZZLE (RMK00717) | 訂單:2507EFE022/002 CC1 <生產備註> 事項如下 . 正面面漆(20U)及正面總膜厚(25U)要求管制90%以上之膜厚,未達標準降級. (RMK00054) . 若背面面漆(20U)及背面總膜厚(25U)時要求管制90%以上之膜厚,未達標準降級 (RMK00054) . 面漆=18U(90%)~請購基準22U(110%),標準板總膜厚=5+20U(100%面漆). (RMK00054) . 30CM*全寬*留1塊給LAB及1塊給塗料商, (RMK00054) . 【色差】1.1.此客戶對面漆(非B開頭之色碼)目視色差要求較高,請依限度樣本進行目視色差管制★--->發生過訴賠 (RMK00248) . 【色差】1.2.若針對特殊顏色需特別管理時，請品檢忽略1.1.的規定以特別規定為主 (RMK00248) . 此經銷商保證平均厚度在1/2厚度公差內，厚度量測NG時，如單位長度符合範圍，請放行 (RMK00402) . 【捲取】注意！本單為直立式包裝。禁用STAGGER捲取送包裝！送RCL重處理例外。 (RMK00512) . 此客戶有保證 全板形 急峻度 ≦ 0.7% ( ≦ 12 I-UNIT ) (RMK00583) . 【水痕】因TOP 為YCP 近似深黑色水痕可能嚴重，因此指定CC1生產注意W/Q 使用純水與水量控制 (RMK00588) . 【水痕】因YCP 近似深黑色水痕可能嚴重，因此指定CC1生產注意W/Q 使用純水與水量控制 (RMK00596) . 【美加訂單生產注意事項-CCP】1.請烤漆入口依照正背面漆鋼捲投向規定進行鋼捲投入。 (RMK00717) . 【美加訂單生產注意事項-CCP】2.烤漆入口依照鋼捲投向規定進行鋼捲投入。(CR1/CG1 CR2/CG2-->正向入料。CR1/CG2 CR2/CG1-->反向入料) (RMK00717) . 【美加訂單生產注意事項-CCP】3.此訂單背面漆一律採Nature塗裝，塗裝黏度設定40秒以上 (RMK00717) | 訂單:2507EFE022/002 CC2 <生產備註> 事項如下 . 正面面漆(20U)及正面總膜厚(25U)要求管制90%以上之膜厚,未達標準降級. (RMK00054) . 若背面面漆(20U)及背面總膜厚(25U)時要求管制90%以上之膜厚,未達標準降級 (RMK00054) . 面漆=18U(90%)~請購基準22U(110%),標準板總膜厚=5+20U(100%面漆). (RMK00054) . 30CM*全寬*留1塊給LAB及1塊給塗料商, (RMK00054) . 【色差】1.1.此客戶對面漆(非B開頭之色碼)目視色差要求較高,請依限度樣本進行目視色差管制★--->發生過訴賠 (RMK00248) . 【色差】1.2.若針對特殊顏色需特別管理時，請品檢忽略1.1.的規定以特別規定為主 (RMK00248) . 此經銷商保證平均厚度在1/2厚度公差內，厚度量測NG時，如單位長度符合範圍，請放行 (RMK00402) . 【捲取】注意！本單為直立式包裝。禁用STAGGER捲取送包裝！送RCL重處理例外。 (RMK00512) . 此客戶有保證 全板形 急峻度 ≦ 0.7% ( ≦ 12 I-UNIT ) (RMK00583) . 【水痕】因TOP 為YCP 近似深黑色水痕可能嚴重，因此指定CC1生產注意W/Q 使用純水與水量控制 (RMK00588) . 【水痕】因YCP 近似深黑色水痕可能嚴重，因此指定CC1生產注意W/Q 使用純水與水量控制 (RMK00596) . 【美加訂單生產注意事項-CCP】1.請烤漆入口依照正背面漆鋼捲投向規定進行鋼捲投入。 (RMK00717) . 【美加訂單生產注意事項-CCP】2.烤漆入口依照鋼捲投向規定進行鋼捲投入。(CR1/CG1 CR2/CG2-->正向入料。CR1/CG2 CR2/CG1-->反向入料) (RMK00717) . 【美加訂單生產注意事項-CCP】3.此訂單背面漆一律採Nature塗裝，塗裝黏度設定40秒以上 (RMK00717) | 訂單:2507EFE022/002 RCL <生產備註> 事項如下 . 【捲取】注意！本單為直立式包裝。禁用STAGGER捲取送包裝！送RCL重處理例外。 (RMK00512) | 訂單:2507EFE022/002 CCPK 無 <生產備註> 事項 | 訂單:2507EFE022/002 CGQC <品檢備註> 事項如下 . 鍍層 AZ150 (含) 以上 , 鋅花等級 C~E 目標D，避免鋅花晶界明顯後續造成烤漆點狀未塗漆。 (RMK00565) | 訂單:2507EFE022/002 CCQC <品檢備註> 事項如下 . 【色差】1.1.此客戶對面漆(非B開頭之色碼)目視色差要求較高,請依限度樣本進行目視色差管制★--->發生過訴賠 (RMK00248) . 【色差】1.2.若針對特殊顏色需特別管理時，請品檢忽略1.1.的規定以特別規定為主 (RMK00248) . 【捲取】注意！本單為直立式包裝。禁用STAGGER捲取送包裝！送RCL重處理例外。 (RMK00512) . 【水痕】因TOP 為YCP 近似深黑色水痕可能嚴重，因此指定CC1生產注意W/Q 使用純水與水量控制 (RMK00588) | 訂單:2507EFE022/002 TOL 無 <生產備註> 事項 |  | 訂單 2507EFE022/002 修改記錄如下: 20250612 09:35:17 (06023) 退火碼: >> H2, 用途碼: >> COG007, 背面標示: >> S000, 訂單背面顏色(五碼): >> BW73Z, 背面漆膜厚: >> NOM, 背面漆塗漆型式幾塗幾烤: >> 2, 鉻酸鹽: >> Z, 訂單厚度: >> 0.015, 訂單重: >> 80, 重量容許率(下限): >> 10, 重量容許率(上限): >> 10, 訂單寬度: >> 41, 鍍製方式: >> AC, 鋼捲內徑: >> 508, 鋼捲下限重: >> 3, 鋼捲上限重: >> 4.5, 壓花條件碼: >> -, 表面花紋: >> R, 綠色識別碼: >> -, 印刷輥號: >> -, 產品代碼: >> PPGL, 皮膜碼: >> -, 單位別: >> I, 油品種類: >> Z, 塗油量: >> Z, 包裝代碼: >> E0 , 保護膜碼: >> -, 客戶試片取樣型式: >> -, 調質碼: >> S, 套筒碼: >> P , 規格: >> A792SSGR80, 製造標準: >> ASTM, 表面處理劑種類: >> Z, 表面處理劑塗佈量: >> Z, 伸長率測試: >> N, 硬度測試碼: >> N, 抗拉強度測試: >> N, 降伏強度測試: >> N, 厚度變異: >> 0, 訂單正面顏色(五碼): >> SYT9P, 正面漆膜厚: >> 25, 正面漆塗漆型式幾塗幾烤: >> 2, 修邊碼: >> Y, 重量碼: >> AW, 鋼捲捲向: >> O, 鍍層碼: >> AZ50, | F:保證1/2 ASTM 厚度公差
PPGL | 2507EFE022/003 |  | 1. 製造標準為MS、ASTM或銷新加坡之訂單，若無技術指定優先用料，請優先使用國內料，勿使用ANFEN (OFP00406)-{.不符.} | 1. 製造標準為MS、ASTM或銷新加坡之訂單，若無技術指定優先用料，請優先使用國內料，勿使用ANFEN (OFP00406)-{.不符.} 2. 【提醒】！本單為直立式包裝，嚴禁鍍鋅或烤漆後以STAGGER捲取 (OFP00451)-{.不符.} 3. ※超耐候一系列用途要確認是否有英制公差需求，有英制公差需求時選配碼用ON027※ (OFP00680)-{.不符.} 4. 此經銷商有簽訂1/2厚度公差保證(無厚度變異),請調整冷軋與鍍鋅厚度公差管制範圍. 保證 ASTM 厚度公差 (OFP00180)-{.不符.} | 訂單:2507EFE022/003 CPL <生產備註> 事項如下 . 除HGI/ HGL 訂單邊緣不噴油. 其餘皆側緣噴油 (RMK00285) . 【美加訂單生產注意事項-CPL】1.客戶美加地區訂單實施修邊刀最大使用顆數上限(20顆) (RMK00717) . 【美加訂單生產注意事項-CPL】2.排程備註:注意修邊品質與毛邊 (RMK00717) . 【美加訂單生產注意事項-CPL】3.去毛邊輥的管制：兩側壓力均設定1.0 kg/cm2 (RMK00717) | 訂單:2507EFE022/003 CR1 <生產備註> 事項如下 . 此經銷商保證平均厚度在1/2厚度公差內，厚度量測NG時，如單位長度符合範圍，請放行 (RMK00402) . 此客戶有保證 全板形 急峻度 ≦ 0.7% ( ≦ 12 I-UNIT ) (RMK00583) . 【美加訂單生產注意事項-CR】1.兩側各加開一個spot cooling增加冷卻效果。 (RMK00717) . 【美加訂單生產注意事項-CR】2.發生毛邊時，請降速生產減輕毛邊程度，暫留討論後再處置。 (RMK00717) | 訂單:2507EFE022/003 CR2 <生產備註> 事項如下 . 此經銷商保證平均厚度在1/2厚度公差內，厚度量測NG時，如單位長度符合範圍，請放行 (RMK00402) . 此客戶有保證 全板形 急峻度 ≦ 0.7% ( ≦ 12 I-UNIT ) (RMK00583) . 【美加訂單生產注意事項-CR】1.兩側各加開一個spot cooling增加冷卻效果。 (RMK00717) . 【美加訂單生產注意事項-CR】2.發生毛邊時，請降速生產減輕毛邊程度，暫留討論後再處置。 (RMK00717) | 訂單:2507EFE022/003 CG1 <生產備註> 事項如下 . 鍍鋅表面不可有鋅痕、壓痕、凹陷、及刮傷 、應變痕等。 (RMK00054) . 此經銷商保證平均厚度在1/2厚度公差內，厚度量測NG時，如單位長度符合範圍，請放行 (RMK00402) . 鍍層 AZ150 (含) 以上 , 鋅花等級 C~E 目標D，避免鋅花晶界明顯後續造成烤漆點狀未塗漆。 (RMK00565) . 此客戶有保證 全板形 急峻度 ≦ 0.7% ( ≦ 12 I-UNIT ) (RMK00583) . 【美加訂單生產注意事項-CG1】副操確認完回控制室後，於生產排程鋼號旁簽名紀錄，以利後續追查(該排程生產完，排程單將保留)。 (RMK00717) . 【美加訂單生產注意事項-CG1】中央段副操每顆銲道出Pot時觀察銲道同時，確認Beaver Tail與鋼板接觸之Guide Roll羊毛氈狀況，並適時添加潤滑油(避免乾掉)。 (RMK00717) | 訂單:2507EFE022/003 CG2 <生產備註> 事項如下 . 鍍鋅表面不可有鋅痕、壓痕、凹陷、及刮傷 、應變痕等。 (RMK00054) . 此經銷商保證平均厚度在1/2厚度公差內，厚度量測NG時，如單位長度符合範圍，請放行 (RMK00402) . 鍍層 AZ150 (含) 以上 , 鋅花等級 C~E 目標D，避免鋅花晶界明顯後續造成烤漆點狀未塗漆。 (RMK00565) . 此客戶有保證 全板形 急峻度 ≦ 0.7% ( ≦ 12 I-UNIT ) (RMK00583) . 【美加訂單生產注意事項-CG2】1.使用SUB-NOZZLE (RMK00717) | 訂單:2507EFE022/003 CC1 <生產備註> 事項如下 . 正面面漆(20U)及正面總膜厚(25U)要求管制90%以上之膜厚,未達標準降級. (RMK00054) . 若背面面漆(20U)及背面總膜厚(25U)時要求管制90%以上之膜厚,未達標準降級 (RMK00054) . 面漆=18U(90%)~請購基準22U(110%),標準板總膜厚=5+20U(100%面漆). (RMK00054) . 30CM*全寬*留1塊給LAB及1塊給塗料商, (RMK00054) . 【色差】1.1.此客戶對面漆(非B開頭之色碼)目視色差要求較高,請依限度樣本進行目視色差管制★--->發生過訴賠 (RMK00248) . 【色差】1.2.若針對特殊顏色需特別管理時，請品檢忽略1.1.的規定以特別規定為主 (RMK00248) . 此經銷商保證平均厚度在1/2厚度公差內，厚度量測NG時，如單位長度符合範圍，請放行 (RMK00402) . 【捲取】注意！本單為直立式包裝。禁用STAGGER捲取送包裝！送RCL重處理例外。 (RMK00512) . 【抽氣量】白色系在CC1生產時,FINISH抽氣量請設定250,如生產中發生色差b值異常升高,請股長再加大抽氣量因應 (RMK00560) . 此客戶有保證 全板形 急峻度 ≦ 0.7% ( ≦ 12 I-UNIT ) (RMK00583) . 【美加訂單生產注意事項-CCP】1.請烤漆入口依照正背面漆鋼捲投向規定進行鋼捲投入。 (RMK00717) . 【美加訂單生產注意事項-CCP】2.烤漆入口依照鋼捲投向規定進行鋼捲投入。(CR1/CG1 CR2/CG2-->正向入料。CR1/CG2 CR2/CG1-->反向入料) (RMK00717) . 【美加訂單生產注意事項-CCP】3.此訂單背面漆一律採Nature塗裝，塗裝黏度設定40秒以上 (RMK00717) | 訂單:2507EFE022/003 CC2 <生產備註> 事項如下 . 正面面漆(20U)及正面總膜厚(25U)要求管制90%以上之膜厚,未達標準降級. (RMK00054) . 若背面面漆(20U)及背面總膜厚(25U)時要求管制90%以上之膜厚,未達標準降級 (RMK00054) . 面漆=18U(90%)~請購基準22U(110%),標準板總膜厚=5+20U(100%面漆). (RMK00054) . 30CM*全寬*留1塊給LAB及1塊給塗料商, (RMK00054) . 【色差】1.1.此客戶對面漆(非B開頭之色碼)目視色差要求較高,請依限度樣本進行目視色差管制★--->發生過訴賠 (RMK00248) . 【色差】1.2.若針對特殊顏色需特別管理時，請品檢忽略1.1.的規定以特別規定為主 (RMK00248) . 此經銷商保證平均厚度在1/2厚度公差內，厚度量測NG時，如單位長度符合範圍，請放行 (RMK00402) . 【捲取】注意！本單為直立式包裝。禁用STAGGER捲取送包裝！送RCL重處理例外。 (RMK00512) . 【抽氣量】白色系在CC1生產時,FINISH抽氣量請設定250,如生產中發生色差b值異常升高,請股長再加大抽氣量因應 (RMK00560) . 此客戶有保證 全板形 急峻度 ≦ 0.7% ( ≦ 12 I-UNIT ) (RMK00583) . 【美加訂單生產注意事項-CCP】1.請烤漆入口依照正背面漆鋼捲投向規定進行鋼捲投入。 (RMK00717) . 【美加訂單生產注意事項-CCP】2.烤漆入口依照鋼捲投向規定進行鋼捲投入。(CR1/CG1 CR2/CG2-->正向入料。CR1/CG2 CR2/CG1-->反向入料) (RMK00717) . 【美加訂單生產注意事項-CCP】3.此訂單背面漆一律採Nature塗裝，塗裝黏度設定40秒以上 (RMK00717) | 訂單:2507EFE022/003 RCL <生產備註> 事項如下 . 【捲取】注意！本單為直立式包裝。禁用STAGGER捲取送包裝！送RCL重處理例外。 (RMK00512) | 訂單:2507EFE022/003 CCPK 無 <生產備註> 事項 | 訂單:2507EFE022/003 CGQC <品檢備註> 事項如下 . 鍍層 AZ150 (含) 以上 , 鋅花等級 C~E 目標D，避免鋅花晶界明顯後續造成烤漆點狀未塗漆。 (RMK00565) | 訂單:2507EFE022/003 CCQC <品檢備註> 事項如下 . 【色差】1.1.此客戶對面漆(非B開頭之色碼)目視色差要求較高,請依限度樣本進行目視色差管制★--->發生過訴賠 (RMK00248) . 【色差】1.2.若針對特殊顏色需特別管理時，請品檢忽略1.1.的規定以特別規定為主 (RMK00248) . 【捲取】注意！本單為直立式包裝。禁用STAGGER捲取送包裝！送RCL重處理例外。 (RMK00512) | 訂單:2507EFE022/003 TOL 無 <生產備註> 事項 |  | 訂單 2507EFE022/003 修改記錄如下: 20250612 09:35:20 (06023) 退火碼: >> H2, 用途碼: >> COG003, 背面標示: >> S000, 訂單背面顏色(五碼): >> BW73Z, 背面漆膜厚: >> NOM, 背面漆塗漆型式幾塗幾烤: >> 2, 鉻酸鹽: >> Z, 訂單厚度: >> 0.015, 訂單重: >> 40, 重量容許率(下限): >> 10, 重量容許率(上限): >> 10, 訂單寬度: >> 41, 鍍製方式: >> AC, 鋼捲內徑: >> 508, 鋼捲下限重: >> 3, 鋼捲上限重: >> 4.5, 壓花條件碼: >> -, 表面花紋: >> R, 綠色識別碼: >> -, 印刷輥號: >> -, 產品代碼: >> PPGL, 皮膜碼: >> -, 單位別: >> I, 油品種類: >> Z, 塗油量: >> Z, 包裝代碼: >> E0 , 保護膜碼: >> -, 客戶試片取樣型式: >> -, 調質碼: >> S, 套筒碼: >> P , 規格: >> A792SSGR80, 製造標準: >> ASTM, 表面處理劑種類: >> Z, 表面處理劑塗佈量: >> Z, 伸長率測試: >> N, 硬度測試碼: >> N, 抗拉強度測試: >> N, 降伏強度測試: >> N, 厚度變異: >> 0, 訂單正面顏色(五碼): >> SWH36, 正面漆膜厚: >> 25, 正面漆塗漆型式幾塗幾烤: >> 2, 修邊碼: >> Y, 重量碼: >> AW, 鋼捲捲向: >> O, 鍍層碼: >> AZ50, | F:保證1/2 ASTM 厚度公差
PPGL | 2507EFE022/004 |  | 1. 製造標準為MS、ASTM或銷新加坡之訂單，若無技術指定優先用料，請優先使用國內料，勿使用ANFEN (OFP00406)-{.不符.} | 1. 製造標準為MS、ASTM或銷新加坡之訂單，若無技術指定優先用料，請優先使用國內料，勿使用ANFEN (OFP00406)-{.不符.} 2. 【提醒】！本單為直立式包裝，嚴禁鍍鋅或烤漆後以STAGGER捲取 (OFP00451)-{.不符.} 3. ※超耐候一系列用途要確認是否有英制公差需求，有英制公差需求時選配碼用ON027※ (OFP00680)-{.不符.} 4. 此經銷商有簽訂1/2厚度公差保證(無厚度變異),請調整冷軋與鍍鋅厚度公差管制範圍. 保證 ASTM 厚度公差 (OFP00180)-{.不符.} | 訂單:2507EFE022/004 CPL <生產備註> 事項如下 . 除HGI/ HGL 訂單邊緣不噴油. 其餘皆側緣噴油 (RMK00285) . 【美加訂單生產注意事項-CPL】1.客戶美加地區訂單實施修邊刀最大使用顆數上限(20顆) (RMK00717) . 【美加訂單生產注意事項-CPL】2.排程備註:注意修邊品質與毛邊 (RMK00717) . 【美加訂單生產注意事項-CPL】3.去毛邊輥的管制：兩側壓力均設定1.0 kg/cm2 (RMK00717) | 訂單:2507EFE022/004 CR1 <生產備註> 事項如下 . 此經銷商保證平均厚度在1/2厚度公差內，厚度量測NG時，如單位長度符合範圍，請放行 (RMK00402) . 此客戶有保證 全板形 急峻度 ≦ 0.7% ( ≦ 12 I-UNIT ) (RMK00583) . 【美加訂單生產注意事項-CR】1.兩側各加開一個spot cooling增加冷卻效果。 (RMK00717) . 【美加訂單生產注意事項-CR】2.發生毛邊時，請降速生產減輕毛邊程度，暫留討論後再處置。 (RMK00717) | 訂單:2507EFE022/004 CR2 <生產備註> 事項如下 . 此經銷商保證平均厚度在1/2厚度公差內，厚度量測NG時，如單位長度符合範圍，請放行 (RMK00402) . 此客戶有保證 全板形 急峻度 ≦ 0.7% ( ≦ 12 I-UNIT ) (RMK00583) . 【美加訂單生產注意事項-CR】1.兩側各加開一個spot cooling增加冷卻效果。 (RMK00717) . 【美加訂單生產注意事項-CR】2.發生毛邊時，請降速生產減輕毛邊程度，暫留討論後再處置。 (RMK00717) | 訂單:2507EFE022/004 CG1 <生產備註> 事項如下 . 鍍鋅表面不可有鋅痕、壓痕、凹陷、及刮傷 、應變痕等。 (RMK00054) . 此經銷商保證平均厚度在1/2厚度公差內，厚度量測NG時，如單位長度符合範圍，請放行 (RMK00402) . 鍍層 AZ150 (含) 以上 , 鋅花等級 C~E 目標D，避免鋅花晶界明顯後續造成烤漆點狀未塗漆。 (RMK00565) . 此客戶有保證 全板形 急峻度 ≦ 0.7% ( ≦ 12 I-UNIT ) (RMK00583) . 【美加訂單生產注意事項-CG1】副操確認完回控制室後，於生產排程鋼號旁簽名紀錄，以利後續追查(該排程生產完，排程單將保留)。 (RMK00717) . 【美加訂單生產注意事項-CG1】中央段副操每顆銲道出Pot時觀察銲道同時，確認Beaver Tail與鋼板接觸之Guide Roll羊毛氈狀況，並適時添加潤滑油(避免乾掉)。 (RMK00717) | 訂單:2507EFE022/004 CG2 <生產備註> 事項如下 . 鍍鋅表面不可有鋅痕、壓痕、凹陷、及刮傷 、應變痕等。 (RMK00054) . 此經銷商保證平均厚度在1/2厚度公差內，厚度量測NG時，如單位長度符合範圍，請放行 (RMK00402) . 鍍層 AZ150 (含) 以上 , 鋅花等級 C~E 目標D，避免鋅花晶界明顯後續造成烤漆點狀未塗漆。 (RMK00565) . 此客戶有保證 全板形 急峻度 ≦ 0.7% ( ≦ 12 I-UNIT ) (RMK00583) . 【美加訂單生產注意事項-CG2】1.使用SUB-NOZZLE (RMK00717) | 訂單:2507EFE022/004 CC1 <生產備註> 事項如下 . 正面面漆(20U)及正面總膜厚(25U)要求管制90%以上之膜厚,未達標準降級. (RMK00054) . 若背面面漆(20U)及背面總膜厚(25U)時要求管制90%以上之膜厚,未達標準降級 (RMK00054) . 面漆=18U(90%)~請購基準22U(110%),標準板總膜厚=5+20U(100%面漆). (RMK00054) . 30CM*全寬*留1塊給LAB及1塊給塗料商, (RMK00054) . 【色差】1.1.此客戶對面漆(非B開頭之色碼)目視色差要求較高,請依限度樣本進行目視色差管制★--->發生過訴賠 (RMK00248) . 【色差】1.2.若針對特殊顏色需特別管理時，請品檢忽略1.1.的規定以特別規定為主 (RMK00248) . 此經銷商保證平均厚度在1/2厚度公差內，厚度量測NG時，如單位長度符合範圍，請放行 (RMK00402) . 【捲取】注意！本單為直立式包裝。禁用STAGGER捲取送包裝！送RCL重處理例外。 (RMK00512) . 此客戶有保證 全板形 急峻度 ≦ 0.7% ( ≦ 12 I-UNIT ) (RMK00583) . 【美加訂單生產注意事項-CCP】1.請烤漆入口依照正背面漆鋼捲投向規定進行鋼捲投入。 (RMK00717) . 【美加訂單生產注意事項-CCP】2.烤漆入口依照鋼捲投向規定進行鋼捲投入。(CR1/CG1 CR2/CG2-->正向入料。CR1/CG2 CR2/CG1-->反向入料) (RMK00717) . 【美加訂單生產注意事項-CCP】3.此訂單背面漆一律採Nature塗裝，塗裝黏度設定40秒以上 (RMK00717) | 訂單:2507EFE022/004 CC2 <生產備註> 事項如下 . 正面面漆(20U)及正面總膜厚(25U)要求管制90%以上之膜厚,未達標準降級. (RMK00054) . 若背面面漆(20U)及背面總膜厚(25U)時要求管制90%以上之膜厚,未達標準降級 (RMK00054) . 面漆=18U(90%)~請購基準22U(110%),標準板總膜厚=5+20U(100%面漆). (RMK00054) . 30CM*全寬*留1塊給LAB及1塊給塗料商, (RMK00054) . 【色差】1.1.此客戶對面漆(非B開頭之色碼)目視色差要求較高,請依限度樣本進行目視色差管制★--->發生過訴賠 (RMK00248) . 【色差】1.2.若針對特殊顏色需特別管理時，請品檢忽略1.1.的規定以特別規定為主 (RMK00248) . 此經銷商保證平均厚度在1/2厚度公差內，厚度量測NG時，如單位長度符合範圍，請放行 (RMK00402) . 【捲取】注意！本單為直立式包裝。禁用STAGGER捲取送包裝！送RCL重處理例外。 (RMK00512) . 此客戶有保證 全板形 急峻度 ≦ 0.7% ( ≦ 12 I-UNIT ) (RMK00583) . 【美加訂單生產注意事項-CCP】1.請烤漆入口依照正背面漆鋼捲投向規定進行鋼捲投入。 (RMK00717) . 【美加訂單生產注意事項-CCP】2.烤漆入口依照鋼捲投向規定進行鋼捲投入。(CR1/CG1 CR2/CG2-->正向入料。CR1/CG2 CR2/CG1-->反向入料) (RMK00717) . 【美加訂單生產注意事項-CCP】3.此訂單背面漆一律採Nature塗裝，塗裝黏度設定40秒以上 (RMK00717) | 訂單:2507EFE022/004 RCL <生產備註> 事項如下 . 【捲取】注意！本單為直立式包裝。禁用STAGGER捲取送包裝！送RCL重處理例外。 (RMK00512) | 訂單:2507EFE022/004 CCPK 無 <生產備註> 事項 | 訂單:2507EFE022/004 CGQC <品檢備註> 事項如下 . 鍍層 AZ150 (含) 以上 , 鋅花等級 C~E 目標D，避免鋅花晶界明顯後續造成烤漆點狀未塗漆。 (RMK00565) | 訂單:2507EFE022/004 CCQC <品檢備註> 事項如下 . 【色差】1.1.此客戶對面漆(非B開頭之色碼)目視色差要求較高,請依限度樣本進行目視色差管制★--->發生過訴賠 (RMK00248) . 【色差】1.2.若針對特殊顏色需特別管理時，請品檢忽略1.1.的規定以特別規定為主 (RMK00248) . 【捲取】注意！本單為直立式包裝。禁用STAGGER捲取送包裝！送RCL重處理例外。 (RMK00512) | 訂單:2507EFE022/004 TOL 無 <生產備註> 事項 |  | 訂單 2507EFE022/004 修改記錄如下: 20250612 09:35:22 (06023) 退火碼: >> H2, 用途碼: >> COG003, 背面標示: >> S000, 訂單背面顏色(五碼): >> BW73Z, 背面漆膜厚: >> NOM, 背面漆塗漆型式幾塗幾烤: >> 2, 鉻酸鹽: >> Z, 訂單厚度: >> 0.015, 訂單重: >> 40, 重量容許率(下限): >> 10, 重量容許率(上限): >> 10, 訂單寬度: >> 41, 鍍製方式: >> AC, 鋼捲內徑: >> 508, 鋼捲下限重: >> 3, 鋼捲上限重: >> 4.5, 壓花條件碼: >> -, 表面花紋: >> R, 綠色識別碼: >> -, 印刷輥號: >> -, 產品代碼: >> PPGL, 皮膜碼: >> -, 單位別: >> I, 油品種類: >> Z, 塗油量: >> Z, 包裝代碼: >> E0 , 保護膜碼: >> -, 客戶試片取樣型式: >> -, 調質碼: >> S, 套筒碼: >> P , 規格: >> A792SSGR80, 製造標準: >> ASTM, 表面處理劑種類: >> Z, 表面處理劑塗佈量: >> Z, 伸長率測試: >> N, 硬度測試碼: >> N, 抗拉強度測試: >> N, 降伏強度測試: >> N, 厚度變異: >> 0, 訂單正面顏色(五碼): >> SBH16, 正面漆膜厚: >> 25, 正面漆塗漆型式幾塗幾烤: >> 2, 修邊碼: >> Y, 重量碼: >> AW, 鋼捲捲向: >> O, 鍍層碼: >> AZ50, | F:保證1/2 ASTM 厚度公差
PPGL | 2507EFE022/005 |  | 1. 製造標準為MS、ASTM或銷新加坡之訂單，若無技術指定優先用料，請優先使用國內料，勿使用ANFEN (OFP00406)-{.不符.} | 1. 製造標準為MS、ASTM或銷新加坡之訂單，若無技術指定優先用料，請優先使用國內料，勿使用ANFEN (OFP00406)-{.不符.} 2. 【提醒】！本單為直立式包裝，嚴禁鍍鋅或烤漆後以STAGGER捲取 (OFP00451)-{.不符.} 3. ※超耐候一系列用途要確認是否有英制公差需求，有英制公差需求時選配碼用ON027※ (OFP00680)-{.不符.} 4. 此經銷商有簽訂1/2厚度公差保證(無厚度變異),請調整冷軋與鍍鋅厚度公差管制範圍. 保證 ASTM 厚度公差 (OFP00180)-{.不符.} | 訂單:2507EFE022/005 CPL <生產備註> 事項如下 . 除HGI/ HGL 訂單邊緣不噴油. 其餘皆側緣噴油 (RMK00285) . 【美加訂單生產注意事項-CPL】1.客戶美加地區訂單實施修邊刀最大使用顆數上限(20顆) (RMK00717) . 【美加訂單生產注意事項-CPL】2.排程備註:注意修邊品質與毛邊 (RMK00717) . 【美加訂單生產注意事項-CPL】3.去毛邊輥的管制：兩側壓力均設定1.0 kg/cm2 (RMK00717) | 訂單:2507EFE022/005 CR1 <生產備註> 事項如下 . 此經銷商保證平均厚度在1/2厚度公差內，厚度量測NG時，如單位長度符合範圍，請放行 (RMK00402) . 此客戶有保證 全板形 急峻度 ≦ 0.7% ( ≦ 12 I-UNIT ) (RMK00583) . 【美加訂單生產注意事項-CR】1.兩側各加開一個spot cooling增加冷卻效果。 (RMK00717) . 【美加訂單生產注意事項-CR】2.發生毛邊時，請降速生產減輕毛邊程度，暫留討論後再處置。 (RMK00717) | 訂單:2507EFE022/005 CR2 <生產備註> 事項如下 . 此經銷商保證平均厚度在1/2厚度公差內，厚度量測NG時，如單位長度符合範圍，請放行 (RMK00402) . 此客戶有保證 全板形 急峻度 ≦ 0.7% ( ≦ 12 I-UNIT ) (RMK00583) . 【美加訂單生產注意事項-CR】1.兩側各加開一個spot cooling增加冷卻效果。 (RMK00717) . 【美加訂單生產注意事項-CR】2.發生毛邊時，請降速生產減輕毛邊程度，暫留討論後再處置。 (RMK00717) | 訂單:2507EFE022/005 CG1 <生產備註> 事項如下 . 鍍鋅表面不可有鋅痕、壓痕、凹陷、及刮傷 、應變痕等。 (RMK00054) . 此經銷商保證平均厚度在1/2厚度公差內，厚度量測NG時，如單位長度符合範圍，請放行 (RMK00402) . 鍍層 AZ150 (含) 以上 , 鋅花等級 C~E 目標D，避免鋅花晶界明顯後續造成烤漆點狀未塗漆。 (RMK00565) . 此客戶有保證 全板形 急峻度 ≦ 0.7% ( ≦ 12 I-UNIT ) (RMK00583) . 【美加訂單生產注意事項-CG1】副操確認完回控制室後，於生產排程鋼號旁簽名紀錄，以利後續追查(該排程生產完，排程單將保留)。 (RMK00717) . 【美加訂單生產注意事項-CG1】中央段副操每顆銲道出Pot時觀察銲道同時，確認Beaver Tail與鋼板接觸之Guide Roll羊毛氈狀況，並適時添加潤滑油(避免乾掉)。 (RMK00717) | 訂單:2507EFE022/005 CG2 <生產備註> 事項如下 . 鍍鋅表面不可有鋅痕、壓痕、凹陷、及刮傷 、應變痕等。 (RMK00054) . 此經銷商保證平均厚度在1/2厚度公差內，厚度量測NG時，如單位長度符合範圍，請放行 (RMK00402) . 鍍層 AZ150 (含) 以上 , 鋅花等級 C~E 目標D，避免鋅花晶界明顯後續造成烤漆點狀未塗漆。 (RMK00565) . 此客戶有保證 全板形 急峻度 ≦ 0.7% ( ≦ 12 I-UNIT ) (RMK00583) . 【美加訂單生產注意事項-CG2】1.使用SUB-NOZZLE (RMK00717) | 訂單:2507EFE022/005 CC1 <生產備註> 事項如下 . 正面面漆(20U)及正面總膜厚(25U)要求管制90%以上之膜厚,未達標準降級. (RMK00054) . 若背面面漆(20U)及背面總膜厚(25U)時要求管制90%以上之膜厚,未達標準降級 (RMK00054) . 面漆=18U(90%)~請購基準22U(110%),標準板總膜厚=5+20U(100%面漆). (RMK00054) . 30CM*全寬*留1塊給LAB及1塊給塗料商, (RMK00054) . 【色差】1.1.此客戶對面漆(非B開頭之色碼)目視色差要求較高,請依限度樣本進行目視色差管制★--->發生過訴賠 (RMK00248) . 【色差】1.2.若針對特殊顏色需特別管理時，請品檢忽略1.1.的規定以特別規定為主 (RMK00248) . 此經銷商保證平均厚度在1/2厚度公差內，厚度量測NG時，如單位長度符合範圍，請放行 (RMK00402) . 【捲取】注意！本單為直立式包裝。禁用STAGGER捲取送包裝！送RCL重處理例外。 (RMK00512) . 此客戶有保證 全板形 急峻度 ≦ 0.7% ( ≦ 12 I-UNIT ) (RMK00583) . 【美加訂單生產注意事項-CCP】1.請烤漆入口依照正背面漆鋼捲投向規定進行鋼捲投入。 (RMK00717) . 【美加訂單生產注意事項-CCP】2.烤漆入口依照鋼捲投向規定進行鋼捲投入。(CR1/CG1 CR2/CG2-->正向入料。CR1/CG2 CR2/CG1-->反向入料) (RMK00717) . 【美加訂單生產注意事項-CCP】3.此訂單背面漆一律採Nature塗裝，塗裝黏度設定40秒以上 (RMK00717) | 訂單:2507EFE022/005 CC2 <生產備註> 事項如下 . 正面面漆(20U)及正面總膜厚(25U)要求管制90%以上之膜厚,未達標準降級. (RMK00054) . 若背面面漆(20U)及背面總膜厚(25U)時要求管制90%以上之膜厚,未達標準降級 (RMK00054) . 面漆=18U(90%)~請購基準22U(110%),標準板總膜厚=5+20U(100%面漆). (RMK00054) . 30CM*全寬*留1塊給LAB及1塊給塗料商, (RMK00054) . 【色差】1.1.此客戶對面漆(非B開頭之色碼)目視色差要求較高,請依限度樣本進行目視色差管制★--->發生過訴賠 (RMK00248) . 【色差】1.2.若針對特殊顏色需特別管理時，請品檢忽略1.1.的規定以特別規定為主 (RMK00248) . 此經銷商保證平均厚度在1/2厚度公差內，厚度量測NG時，如單位長度符合範圍，請放行 (RMK00402) . 【捲取】注意！本單為直立式包裝。禁用STAGGER捲取送包裝！送RCL重處理例外。 (RMK00512) . 此客戶有保證 全板形 急峻度 ≦ 0.7% ( ≦ 12 I-UNIT ) (RMK00583) . 【美加訂單生產注意事項-CCP】1.請烤漆入口依照正背面漆鋼捲投向規定進行鋼捲投入。 (RMK00717) . 【美加訂單生產注意事項-CCP】2.烤漆入口依照鋼捲投向規定進行鋼捲投入。(CR1/CG1 CR2/CG2-->正向入料。CR1/CG2 CR2/CG1-->反向入料) (RMK00717) . 【美加訂單生產注意事項-CCP】3.此訂單背面漆一律採Nature塗裝，塗裝黏度設定40秒以上 (RMK00717) | 訂單:2507EFE022/005 RCL <生產備註> 事項如下 . 【捲取】注意！本單為直立式包裝。禁用STAGGER捲取送包裝！送RCL重處理例外。 (RMK00512) | 訂單:2507EFE022/005 CCPK 無 <生產備註> 事項 | 訂單:2507EFE022/005 CGQC <品檢備註> 事項如下 . 鍍層 AZ150 (含) 以上 , 鋅花等級 C~E 目標D，避免鋅花晶界明顯後續造成烤漆點狀未塗漆。 (RMK00565) | 訂單:2507EFE022/005 CCQC <品檢備註> 事項如下 . 【色差】1.1.此客戶對面漆(非B開頭之色碼)目視色差要求較高,請依限度樣本進行目視色差管制★--->發生過訴賠 (RMK00248) . 【色差】1.2.若針對特殊顏色需特別管理時，請品檢忽略1.1.的規定以特別規定為主 (RMK00248) . 【捲取】注意！本單為直立式包裝。禁用STAGGER捲取送包裝！送RCL重處理例外。 (RMK00512) | 訂單:2507EFE022/005 TOL 無 <生產備註> 事項 |  | 訂單 2507EFE022/005 修改記錄如下: 20250612 09:35:25 (06023) 退火碼: >> H2, 用途碼: >> COG003, 背面標示: >> S000, 訂單背面顏色(五碼): >> BW73Z, 背面漆膜厚: >> NOM, 背面漆塗漆型式幾塗幾烤: >> 2, 鉻酸鹽: >> Z, 訂單厚度: >> 0.015, 訂單重: >> 40, 重量容許率(下限): >> 10, 重量容許率(上限): >> 10, 訂單寬度: >> 41, 鍍製方式: >> AC, 鋼捲內徑: >> 508, 鋼捲下限重: >> 3, 鋼捲上限重: >> 4.5, 壓花條件碼: >> -, 表面花紋: >> R, 綠色識別碼: >> -, 印刷輥號: >> -, 產品代碼: >> PPGL, 皮膜碼: >> -, 單位別: >> I, 油品種類: >> Z, 塗油量: >> Z, 包裝代碼: >> E0 , 保護膜碼: >> -, 客戶試片取樣型式: >> -, 調質碼: >> S, 套筒碼: >> P , 規格: >> A792SSGR80, 製造標準: >> ASTM, 表面處理劑種類: >> Z, 表面處理劑塗佈量: >> Z, 伸長率測試: >> N, 硬度測試碼: >> N, 抗拉強度測試: >> N, 降伏強度測試: >> N, 厚度變異: >> 0, 訂單正面顏色(五碼): >> SBH78, 正面漆膜厚: >> 25, 正面漆塗漆型式幾塗幾烤: >> 2, 修邊碼: >> Y, 重量碼: >> AW, 鋼捲捲向: >> O, 鍍層碼: >> AZ50, | F:保證1/2 ASTM 厚度公差
PPGL | 2507EFE022/006 |  | 1. 製造標準為MS、ASTM或銷新加坡之訂單，若無技術指定優先用料，請優先使用國內料，勿使用ANFEN (OFP00406)-{.不符.} | 1. 製造標準為MS、ASTM或銷新加坡之訂單，若無技術指定優先用料，請優先使用國內料，勿使用ANFEN (OFP00406)-{.不符.} 2. 【提醒】！本單為直立式包裝，嚴禁鍍鋅或烤漆後以STAGGER捲取 (OFP00451)-{.不符.} 3. ※超耐候一系列用途要確認是否有英制公差需求，有英制公差需求時選配碼用ON027※ (OFP00680)-{.不符.} 4. 此經銷商有簽訂1/2厚度公差保證(無厚度變異),請調整冷軋與鍍鋅厚度公差管制範圍. 保證 ASTM 厚度公差 (OFP00180)-{.不符.} | 訂單:2507EFE022/006 CPL <生產備註> 事項如下 . 除HGI/ HGL 訂單邊緣不噴油. 其餘皆側緣噴油 (RMK00285) . 【美加訂單生產注意事項-CPL】1.客戶美加地區訂單實施修邊刀最大使用顆數上限(20顆) (RMK00717) . 【美加訂單生產注意事項-CPL】2.排程備註:注意修邊品質與毛邊 (RMK00717) . 【美加訂單生產注意事項-CPL】3.去毛邊輥的管制：兩側壓力均設定1.0 kg/cm2 (RMK00717) | 訂單:2507EFE022/006 CR1 <生產備註> 事項如下 . 此經銷商保證平均厚度在1/2厚度公差內，厚度量測NG時，如單位長度符合範圍，請放行 (RMK00402) . 此客戶有保證 全板形 急峻度 ≦ 0.7% ( ≦ 12 I-UNIT ) (RMK00583) . 【美加訂單生產注意事項-CR】1.兩側各加開一個spot cooling增加冷卻效果。 (RMK00717) . 【美加訂單生產注意事項-CR】2.發生毛邊時，請降速生產減輕毛邊程度，暫留討論後再處置。 (RMK00717) | 訂單:2507EFE022/006 CR2 <生產備註> 事項如下 . 此經銷商保證平均厚度在1/2厚度公差內，厚度量測NG時，如單位長度符合範圍，請放行 (RMK00402) . 此客戶有保證 全板形 急峻度 ≦ 0.7% ( ≦ 12 I-UNIT ) (RMK00583) . 【美加訂單生產注意事項-CR】1.兩側各加開一個spot cooling增加冷卻效果。 (RMK00717) . 【美加訂單生產注意事項-CR】2.發生毛邊時，請降速生產減輕毛邊程度，暫留討論後再處置。 (RMK00717) | 訂單:2507EFE022/006 CG1 <生產備註> 事項如下 . 鍍鋅表面不可有鋅痕、壓痕、凹陷、及刮傷 、應變痕等。 (RMK00054) . 此經銷商保證平均厚度在1/2厚度公差內，厚度量測NG時，如單位長度符合範圍，請放行 (RMK00402) . 鍍層 AZ150 (含) 以上 , 鋅花等級 C~E 目標D，避免鋅花晶界明顯後續造成烤漆點狀未塗漆。 (RMK00565) . 此客戶有保證 全板形 急峻度 ≦ 0.7% ( ≦ 12 I-UNIT ) (RMK00583) . 【美加訂單生產注意事項-CG1】副操確認完回控制室後，於生產排程鋼號旁簽名紀錄，以利後續追查(該排程生產完，排程單將保留)。 (RMK00717) . 【美加訂單生產注意事項-CG1】中央段副操每顆銲道出Pot時觀察銲道同時，確認Beaver Tail與鋼板接觸之Guide Roll羊毛氈狀況，並適時添加潤滑油(避免乾掉)。 (RMK00717) | 訂單:2507EFE022/006 CG2 <生產備註> 事項如下 . 鍍鋅表面不可有鋅痕、壓痕、凹陷、及刮傷 、應變痕等。 (RMK00054) . 此經銷商保證平均厚度在1/2厚度公差內，厚度量測NG時，如單位長度符合範圍，請放行 (RMK00402) . 鍍層 AZ150 (含) 以上 , 鋅花等級 C~E 目標D，避免鋅花晶界明顯後續造成烤漆點狀未塗漆。 (RMK00565) . 此客戶有保證 全板形 急峻度 ≦ 0.7% ( ≦ 12 I-UNIT ) (RMK00583) . 【美加訂單生產注意事項-CG2】1.使用SUB-NOZZLE (RMK00717) | 訂單:2507EFE022/006 CC1 <生產備註> 事項如下 . 正面面漆(20U)及正面總膜厚(25U)要求管制90%以上之膜厚,未達標準降級. (RMK00054) . 若背面面漆(20U)及背面總膜厚(25U)時要求管制90%以上之膜厚,未達標準降級 (RMK00054) . 面漆=18U(90%)~請購基準22U(110%),標準板總膜厚=5+20U(100%面漆). (RMK00054) . 30CM*全寬*留1塊給LAB及1塊給塗料商, (RMK00054) . 【色差】1.1.此客戶對面漆(非B開頭之色碼)目視色差要求較高,請依限度樣本進行目視色差管制★--->發生過訴賠 (RMK00248) . 【色差】1.2.若針對特殊顏色需特別管理時，請品檢忽略1.1.的規定以特別規定為主 (RMK00248) . 此經銷商保證平均厚度在1/2厚度公差內，厚度量測NG時，如單位長度符合範圍，請放行 (RMK00402) . 【捲取】注意！本單為直立式包裝。禁用STAGGER捲取送包裝！送RCL重處理例外。 (RMK00512) . 【抽氣量】白色系在CC1生產時,FINISH抽氣量請設定250,如生產中發生色差b值異常升高,請股長再加大抽氣量因應 (RMK00560) . 此客戶有保證 全板形 急峻度 ≦ 0.7% ( ≦ 12 I-UNIT ) (RMK00583) . 【美加訂單生產注意事項-CCP】1.請烤漆入口依照正背面漆鋼捲投向規定進行鋼捲投入。 (RMK00717) . 【美加訂單生產注意事項-CCP】2.烤漆入口依照鋼捲投向規定進行鋼捲投入。(CR1/CG1 CR2/CG2-->正向入料。CR1/CG2 CR2/CG1-->反向入料) (RMK00717) . 【美加訂單生產注意事項-CCP】3.此訂單背面漆一律採Nature塗裝，塗裝黏度設定40秒以上 (RMK00717) | 訂單:2507EFE022/006 CC2 <生產備註> 事項如下 . 正面面漆(20U)及正面總膜厚(25U)要求管制90%以上之膜厚,未達標準降級. (RMK00054) . 若背面面漆(20U)及背面總膜厚(25U)時要求管制90%以上之膜厚,未達標準降級 (RMK00054) . 面漆=18U(90%)~請購基準22U(110%),標準板總膜厚=5+20U(100%面漆). (RMK00054) . 30CM*全寬*留1塊給LAB及1塊給塗料商, (RMK00054) . 【色差】1.1.此客戶對面漆(非B開頭之色碼)目視色差要求較高,請依限度樣本進行目視色差管制★--->發生過訴賠 (RMK00248) . 【色差】1.2.若針對特殊顏色需特別管理時，請品檢忽略1.1.的規定以特別規定為主 (RMK00248) . 此經銷商保證平均厚度在1/2厚度公差內，厚度量測NG時，如單位長度符合範圍，請放行 (RMK00402) . 【捲取】注意！本單為直立式包裝。禁用STAGGER捲取送包裝！送RCL重處理例外。 (RMK00512) . 【抽氣量】白色系在CC1生產時,FINISH抽氣量請設定250,如生產中發生色差b值異常升高,請股長再加大抽氣量因應 (RMK00560) . 此客戶有保證 全板形 急峻度 ≦ 0.7% ( ≦ 12 I-UNIT ) (RMK00583) . 【美加訂單生產注意事項-CCP】1.請烤漆入口依照正背面漆鋼捲投向規定進行鋼捲投入。 (RMK00717) . 【美加訂單生產注意事項-CCP】2.烤漆入口依照鋼捲投向規定進行鋼捲投入。(CR1/CG1 CR2/CG2-->正向入料。CR1/CG2 CR2/CG1-->反向入料) (RMK00717) . 【美加訂單生產注意事項-CCP】3.此訂單背面漆一律採Nature塗裝，塗裝黏度設定40秒以上 (RMK00717) | 訂單:2507EFE022/006 RCL <生產備註> 事項如下 . 【捲取】注意！本單為直立式包裝。禁用STAGGER捲取送包裝！送RCL重處理例外。 (RMK00512) | 訂單:2507EFE022/006 CCPK 無 <生產備註> 事項 | 訂單:2507EFE022/006 CGQC <品檢備註> 事項如下 . 鍍層 AZ150 (含) 以上 , 鋅花等級 C~E 目標D，避免鋅花晶界明顯後續造成烤漆點狀未塗漆。 (RMK00565) | 訂單:2507EFE022/006 CCQC <品檢備註> 事項如下 . 【色差】1.1.此客戶對面漆(非B開頭之色碼)目視色差要求較高,請依限度樣本進行目視色差管制★--->發生過訴賠 (RMK00248) . 【色差】1.2.若針對特殊顏色需特別管理時，請品檢忽略1.1.的規定以特別規定為主 (RMK00248) . 【捲取】注意！本單為直立式包裝。禁用STAGGER捲取送包裝！送RCL重處理例外。 (RMK00512) | 訂單:2507EFE022/006 TOL 無 <生產備註> 事項 |  | 訂單 2507EFE022/006 修改記錄如下: 20250612 09:35:27 (06023) 退火碼: >> H2, 用途碼: >> COG003, 背面標示: >> S000, 訂單背面顏色(五碼): >> BW73Z, 背面漆膜厚: >> NOM, 背面漆塗漆型式幾塗幾烤: >> 2, 鉻酸鹽: >> Z, 訂單厚度: >> 0.015, 訂單重: >> 40, 重量容許率(下限): >> 10, 重量容許率(上限): >> 10, 訂單寬度: >> 41, 鍍製方式: >> AC, 鋼捲內徑: >> 508, 鋼捲下限重: >> 3, 鋼捲上限重: >> 4.5, 壓花條件碼: >> -, 表面花紋: >> R, 綠色識別碼: >> -, 印刷輥號: >> -, 產品代碼: >> PPGL, 皮膜碼: >> -, 單位別: >> I, 油品種類: >> Z, 塗油量: >> Z, 包裝代碼: >> E0 , 保護膜碼: >> -, 客戶試片取樣型式: >> -, 調質碼: >> S, 套筒碼: >> P , 規格: >> A792SSGR80, 製造標準: >> ASTM, 表面處理劑種類: >> Z, 表面處理劑塗佈量: >> Z, 伸長率測試: >> N, 硬度測試碼: >> N, 抗拉強度測試: >> N, 降伏強度測試: >> N, 厚度變異: >> 0, 訂單正面顏色(五碼): >> SWH27, 正面漆膜厚: >> 25, 正面漆塗漆型式幾塗幾烤: >> 2, 修邊碼: >> Y, 重量碼: >> AW, 鋼捲捲向: >> O, 鍍層碼: >> AZ50, | F:保證1/2 ASTM 厚度公差
PPGL | 2507EFE022/007 |  | 1. 製造標準為MS、ASTM或銷新加坡之訂單，若無技術指定優先用料，請優先使用國內料，勿使用ANFEN (OFP00406)-{.不符.} | 1. 製造標準為MS、ASTM或銷新加坡之訂單，若無技術指定優先用料，請優先使用國內料，勿使用ANFEN (OFP00406)-{.不符.} 2. 【提醒】！本單為直立式包裝，嚴禁鍍鋅或烤漆後以STAGGER捲取 (OFP00451)-{.不符.} 3. ※超耐候一系列用途要確認是否有英制公差需求，有英制公差需求時選配碼用ON027※ (OFP00680)-{.不符.} 4. 此經銷商有簽訂1/2厚度公差保證(無厚度變異),請調整冷軋與鍍鋅厚度公差管制範圍. 保證 ASTM 厚度公差 (OFP00180)-{.不符.} | 訂單:2507EFE022/007 CPL <生產備註> 事項如下 . 除HGI/ HGL 訂單邊緣不噴油. 其餘皆側緣噴油 (RMK00285) . 【美加訂單生產注意事項-CPL】1.客戶美加地區訂單實施修邊刀最大使用顆數上限(20顆) (RMK00717) . 【美加訂單生產注意事項-CPL】2.排程備註:注意修邊品質與毛邊 (RMK00717) . 【美加訂單生產注意事項-CPL】3.去毛邊輥的管制：兩側壓力均設定1.0 kg/cm2 (RMK00717) | 訂單:2507EFE022/007 CR1 <生產備註> 事項如下 . 此經銷商保證平均厚度在1/2厚度公差內，厚度量測NG時，如單位長度符合範圍，請放行 (RMK00402) . 此客戶有保證 全板形 急峻度 ≦ 0.7% ( ≦ 12 I-UNIT ) (RMK00583) . 【美加訂單生產注意事項-CR】1.兩側各加開一個spot cooling增加冷卻效果。 (RMK00717) . 【美加訂單生產注意事項-CR】2.發生毛邊時，請降速生產減輕毛邊程度，暫留討論後再處置。 (RMK00717) | 訂單:2507EFE022/007 CR2 <生產備註> 事項如下 . 此經銷商保證平均厚度在1/2厚度公差內，厚度量測NG時，如單位長度符合範圍，請放行 (RMK00402) . 此客戶有保證 全板形 急峻度 ≦ 0.7% ( ≦ 12 I-UNIT ) (RMK00583) . 【美加訂單生產注意事項-CR】1.兩側各加開一個spot cooling增加冷卻效果。 (RMK00717) . 【美加訂單生產注意事項-CR】2.發生毛邊時，請降速生產減輕毛邊程度，暫留討論後再處置。 (RMK00717) | 訂單:2507EFE022/007 CG1 <生產備註> 事項如下 . 鍍鋅表面不可有鋅痕、壓痕、凹陷、及刮傷 、應變痕等。 (RMK00054) . 此經銷商保證平均厚度在1/2厚度公差內，厚度量測NG時，如單位長度符合範圍，請放行 (RMK00402) . 鍍層 AZ150 (含) 以上 , 鋅花等級 C~E 目標D，避免鋅花晶界明顯後續造成烤漆點狀未塗漆。 (RMK00565) . 此客戶有保證 全板形 急峻度 ≦ 0.7% ( ≦ 12 I-UNIT ) (RMK00583) . 【美加訂單生產注意事項-CG1】副操確認完回控制室後，於生產排程鋼號旁簽名紀錄，以利後續追查(該排程生產完，排程單將保留)。 (RMK00717) . 【美加訂單生產注意事項-CG1】中央段副操每顆銲道出Pot時觀察銲道同時，確認Beaver Tail與鋼板接觸之Guide Roll羊毛氈狀況，並適時添加潤滑油(避免乾掉)。 (RMK00717) | 訂單:2507EFE022/007 CG2 <生產備註> 事項如下 . 鍍鋅表面不可有鋅痕、壓痕、凹陷、及刮傷 、應變痕等。 (RMK00054) . 此經銷商保證平均厚度在1/2厚度公差內，厚度量測NG時，如單位長度符合範圍，請放行 (RMK00402) . 鍍層 AZ150 (含) 以上 , 鋅花等級 C~E 目標D，避免鋅花晶界明顯後續造成烤漆點狀未塗漆。 (RMK00565) . 此客戶有保證 全板形 急峻度 ≦ 0.7% ( ≦ 12 I-UNIT ) (RMK00583) . 【美加訂單生產注意事項-CG2】1.使用SUB-NOZZLE (RMK00717) | 訂單:2507EFE022/007 CC1 <生產備註> 事項如下 . 正面面漆(20U)及正面總膜厚(25U)要求管制90%以上之膜厚,未達標準降級. (RMK00054) . 若背面面漆(20U)及背面總膜厚(25U)時要求管制90%以上之膜厚,未達標準降級 (RMK00054) . 面漆=18U(90%)~請購基準22U(110%),標準板總膜厚=5+20U(100%面漆). (RMK00054) . 30CM*全寬*留1塊給LAB及1塊給塗料商, (RMK00054) . 【色差】1.1.此客戶對面漆(非B開頭之色碼)目視色差要求較高,請依限度樣本進行目視色差管制★--->發生過訴賠 (RMK00248) . 【色差】1.2.若針對特殊顏色需特別管理時，請品檢忽略1.1.的規定以特別規定為主 (RMK00248) . 此經銷商保證平均厚度在1/2厚度公差內，厚度量測NG時，如單位長度符合範圍，請放行 (RMK00402) . 【捲取】注意！本單為直立式包裝。禁用STAGGER捲取送包裝！送RCL重處理例外。 (RMK00512) . 此客戶有保證 全板形 急峻度 ≦ 0.7% ( ≦ 12 I-UNIT ) (RMK00583) . 【美加訂單生產注意事項-CCP】1.請烤漆入口依照正背面漆鋼捲投向規定進行鋼捲投入。 (RMK00717) . 【美加訂單生產注意事項-CCP】2.烤漆入口依照鋼捲投向規定進行鋼捲投入。(CR1/CG1 CR2/CG2-->正向入料。CR1/CG2 CR2/CG1-->反向入料) (RMK00717) . 【美加訂單生產注意事項-CCP】3.此訂單背面漆一律採Nature塗裝，塗裝黏度設定40秒以上 (RMK00717) | 訂單:2507EFE022/007 CC2 <生產備註> 事項如下 . 正面面漆(20U)及正面總膜厚(25U)要求管制90%以上之膜厚,未達標準降級. (RMK00054) . 若背面面漆(20U)及背面總膜厚(25U)時要求管制90%以上之膜厚,未達標準降級 (RMK00054) . 面漆=18U(90%)~請購基準22U(110%),標準板總膜厚=5+20U(100%面漆). (RMK00054) . 30CM*全寬*留1塊給LAB及1塊給塗料商, (RMK00054) . 【色差】1.1.此客戶對面漆(非B開頭之色碼)目視色差要求較高,請依限度樣本進行目視色差管制★--->發生過訴賠 (RMK00248) . 【色差】1.2.若針對特殊顏色需特別管理時，請品檢忽略1.1.的規定以特別規定為主 (RMK00248) . 此經銷商保證平均厚度在1/2厚度公差內，厚度量測NG時，如單位長度符合範圍，請放行 (RMK00402) . 【捲取】注意！本單為直立式包裝。禁用STAGGER捲取送包裝！送RCL重處理例外。 (RMK00512) . 此客戶有保證 全板形 急峻度 ≦ 0.7% ( ≦ 12 I-UNIT ) (RMK00583) . 【美加訂單生產注意事項-CCP】1.請烤漆入口依照正背面漆鋼捲投向規定進行鋼捲投入。 (RMK00717) . 【美加訂單生產注意事項-CCP】2.烤漆入口依照鋼捲投向規定進行鋼捲投入。(CR1/CG1 CR2/CG2-->正向入料。CR1/CG2 CR2/CG1-->反向入料) (RMK00717) . 【美加訂單生產注意事項-CCP】3.此訂單背面漆一律採Nature塗裝，塗裝黏度設定40秒以上 (RMK00717) | 訂單:2507EFE022/007 RCL <生產備註> 事項如下 . 【捲取】注意！本單為直立式包裝。禁用STAGGER捲取送包裝！送RCL重處理例外。 (RMK00512) | 訂單:2507EFE022/007 CCPK 無 <生產備註> 事項 | 訂單:2507EFE022/007 CGQC <品檢備註> 事項如下 . 鍍層 AZ150 (含) 以上 , 鋅花等級 C~E 目標D，避免鋅花晶界明顯後續造成烤漆點狀未塗漆。 (RMK00565) | 訂單:2507EFE022/007 CCQC <品檢備註> 事項如下 . 【色差】1.1.此客戶對面漆(非B開頭之色碼)目視色差要求較高,請依限度樣本進行目視色差管制★--->發生過訴賠 (RMK00248) . 【色差】1.2.若針對特殊顏色需特別管理時，請品檢忽略1.1.的規定以特別規定為主 (RMK00248) . 【捲取】注意！本單為直立式包裝。禁用STAGGER捲取送包裝！送RCL重處理例外。 (RMK00512) | 訂單:2507EFE022/007 TOL 無 <生產備註> 事項 |  | 訂單 2507EFE022/007 修改記錄如下: 20250612 09:35:29 (06023) 退火碼: >> H2, 用途碼: >> COG003, 背面標示: >> S000, 訂單背面顏色(五碼): >> BW73Z, 背面漆膜厚: >> NOM, 背面漆塗漆型式幾塗幾烤: >> 2, 鉻酸鹽: >> Z, 訂單厚度: >> 0.015, 訂單重: >> 40, 重量容許率(下限): >> 10, 重量容許率(上限): >> 10, 訂單寬度: >> 41, 鍍製方式: >> AC, 鋼捲內徑: >> 508, 鋼捲下限重: >> 3, 鋼捲上限重: >> 4.5, 壓花條件碼: >> -, 表面花紋: >> R, 綠色識別碼: >> -, 印刷輥號: >> -, 產品代碼: >> PPGL, 皮膜碼: >> -, 單位別: >> I, 油品種類: >> Z, 塗油量: >> Z, 包裝代碼: >> E0 , 保護膜碼: >> -, 客戶試片取樣型式: >> -, 調質碼: >> S, 套筒碼: >> P , 規格: >> A792SSGR80, 製造標準: >> ASTM, 表面處理劑種類: >> Z, 表面處理劑塗佈量: >> Z, 伸長率測試: >> N, 硬度測試碼: >> N, 抗拉強度測試: >> N, 降伏強度測試: >> N, 厚度變異: >> 0, 訂單正面顏色(五碼): >> SYH46, 正面漆膜厚: >> 25, 正面漆塗漆型式幾塗幾烤: >> 2, 修邊碼: >> Y, 重量碼: >> AW, 鋼捲捲向: >> O, 鍍層碼: >> AZ50, | F:保證1/2 ASTM 厚度公差
PPGL | 2507EFE022/008 |  | 1. 製造標準為MS、ASTM或銷新加坡之訂單，若無技術指定優先用料，請優先使用國內料，勿使用ANFEN (OFP00406)-{.不符.} | 1. 製造標準為MS、ASTM或銷新加坡之訂單，若無技術指定優先用料，請優先使用國內料，勿使用ANFEN (OFP00406)-{.不符.} 2. 【提醒】！本單為直立式包裝，嚴禁鍍鋅或烤漆後以STAGGER捲取 (OFP00451)-{.不符.} 3. ※超耐候一系列用途要確認是否有英制公差需求，有英制公差需求時選配碼用ON027※ (OFP00680)-{.不符.} 4. 此經銷商有簽訂1/2厚度公差保證(無厚度變異),請調整冷軋與鍍鋅厚度公差管制範圍. 保證 ASTM 厚度公差 (OFP00180)-{.不符.} | 訂單:2507EFE022/008 CPL <生產備註> 事項如下 . 除HGI/ HGL 訂單邊緣不噴油. 其餘皆側緣噴油 (RMK00285) . 【美加訂單生產注意事項-CPL】1.客戶美加地區訂單實施修邊刀最大使用顆數上限(20顆) (RMK00717) . 【美加訂單生產注意事項-CPL】2.排程備註:注意修邊品質與毛邊 (RMK00717) . 【美加訂單生產注意事項-CPL】3.去毛邊輥的管制：兩側壓力均設定1.0 kg/cm2 (RMK00717) | 訂單:2507EFE022/008 CR1 <生產備註> 事項如下 . 此經銷商保證平均厚度在1/2厚度公差內，厚度量測NG時，如單位長度符合範圍，請放行 (RMK00402) . 此客戶有保證 全板形 急峻度 ≦ 0.7% ( ≦ 12 I-UNIT ) (RMK00583) . 【美加訂單生產注意事項-CR】1.兩側各加開一個spot cooling增加冷卻效果。 (RMK00717) . 【美加訂單生產注意事項-CR】2.發生毛邊時，請降速生產減輕毛邊程度，暫留討論後再處置。 (RMK00717) | 訂單:2507EFE022/008 CR2 <生產備註> 事項如下 . 此經銷商保證平均厚度在1/2厚度公差內，厚度量測NG時，如單位長度符合範圍，請放行 (RMK00402) . 此客戶有保證 全板形 急峻度 ≦ 0.7% ( ≦ 12 I-UNIT ) (RMK00583) . 【美加訂單生產注意事項-CR】1.兩側各加開一個spot cooling增加冷卻效果。 (RMK00717) . 【美加訂單生產注意事項-CR】2.發生毛邊時，請降速生產減輕毛邊程度，暫留討論後再處置。 (RMK00717) | 訂單:2507EFE022/008 CG1 <生產備註> 事項如下 . 鍍鋅表面不可有鋅痕、壓痕、凹陷、及刮傷 、應變痕等。 (RMK00054) . 此經銷商保證平均厚度在1/2厚度公差內，厚度量測NG時，如單位長度符合範圍，請放行 (RMK00402) . 鍍層 AZ150 (含) 以上 , 鋅花等級 C~E 目標D，避免鋅花晶界明顯後續造成烤漆點狀未塗漆。 (RMK00565) . 此客戶有保證 全板形 急峻度 ≦ 0.7% ( ≦ 12 I-UNIT ) (RMK00583) . 【美加訂單生產注意事項-CG1】副操確認完回控制室後，於生產排程鋼號旁簽名紀錄，以利後續追查(該排程生產完，排程單將保留)。 (RMK00717) . 【美加訂單生產注意事項-CG1】中央段副操每顆銲道出Pot時觀察銲道同時，確認Beaver Tail與鋼板接觸之Guide Roll羊毛氈狀況，並適時添加潤滑油(避免乾掉)。 (RMK00717) | 訂單:2507EFE022/008 CG2 <生產備註> 事項如下 . 鍍鋅表面不可有鋅痕、壓痕、凹陷、及刮傷 、應變痕等。 (RMK00054) . 此經銷商保證平均厚度在1/2厚度公差內，厚度量測NG時，如單位長度符合範圍，請放行 (RMK00402) . 鍍層 AZ150 (含) 以上 , 鋅花等級 C~E 目標D，避免鋅花晶界明顯後續造成烤漆點狀未塗漆。 (RMK00565) . 此客戶有保證 全板形 急峻度 ≦ 0.7% ( ≦ 12 I-UNIT ) (RMK00583) . 【美加訂單生產注意事項-CG2】1.使用SUB-NOZZLE (RMK00717) | 訂單:2507EFE022/008 CC1 <生產備註> 事項如下 . 【色差】色差放行標準為DE<= 2.0，只管制當批無明顯目視色差，不管制批差異。 (RMK-E_CHIN) . 正面面漆(20U)及正面總膜厚(25U)要求管制90%以上之膜厚,未達標準降級. (RMK00054) . 若背面面漆(20U)及背面總膜厚(25U)時要求管制90%以上之膜厚,未達標準降級 (RMK00054) . 面漆=18U(90%)~請購基準22U(110%),標準板總膜厚=5+20U(100%面漆). (RMK00054) . 30CM*全寬*留1塊給LAB及1塊給塗料商, (RMK00054) . 【色差】1.1.此客戶對面漆(非B開頭之色碼)目視色差要求較高,請依限度樣本進行目視色差管制★--->發生過訴賠 (RMK00248) . 【色差】1.2.若針對特殊顏色需特別管理時，請品檢忽略1.1.的規定以特別規定為主 (RMK00248) . 此經銷商保證平均厚度在1/2厚度公差內，厚度量測NG時，如單位長度符合範圍，請放行 (RMK00402) . 【捲取】注意！本單為直立式包裝。禁用STAGGER捲取送包裝！送RCL重處理例外。 (RMK00512) . 此客戶有保證 全板形 急峻度 ≦ 0.7% ( ≦ 12 I-UNIT ) (RMK00583) . 【美加訂單生產注意事項-CCP】1.請烤漆入口依照正背面漆鋼捲投向規定進行鋼捲投入。 (RMK00717) . 【美加訂單生產注意事項-CCP】2.烤漆入口依照鋼捲投向規定進行鋼捲投入。(CR1/CG1 CR2/CG2-->正向入料。CR1/CG2 CR2/CG1-->反向入料) (RMK00717) . 【美加訂單生產注意事項-CCP】3.此訂單背面漆一律採Nature塗裝，塗裝黏度設定40秒以上 (RMK00717) | 訂單:2507EFE022/008 CC2 <生產備註> 事項如下 . 【色差】色差放行標準為DE<= 2.0，只管制當批無明顯目視色差，不管制批差異。 (RMK-E_CHIN) . 正面面漆(20U)及正面總膜厚(25U)要求管制90%以上之膜厚,未達標準降級. (RMK00054) . 若背面面漆(20U)及背面總膜厚(25U)時要求管制90%以上之膜厚,未達標準降級 (RMK00054) . 面漆=18U(90%)~請購基準22U(110%),標準板總膜厚=5+20U(100%面漆). (RMK00054) . 30CM*全寬*留1塊給LAB及1塊給塗料商, (RMK00054) . 【色差】1.1.此客戶對面漆(非B開頭之色碼)目視色差要求較高,請依限度樣本進行目視色差管制★--->發生過訴賠 (RMK00248) . 【色差】1.2.若針對特殊顏色需特別管理時，請品檢忽略1.1.的規定以特別規定為主 (RMK00248) . 此經銷商保證平均厚度在1/2厚度公差內，厚度量測NG時，如單位長度符合範圍，請放行 (RMK00402) . 【捲取】注意！本單為直立式包裝。禁用STAGGER捲取送包裝！送RCL重處理例外。 (RMK00512) . 此客戶有保證 全板形 急峻度 ≦ 0.7% ( ≦ 12 I-UNIT ) (RMK00583) . 【美加訂單生產注意事項-CCP】1.請烤漆入口依照正背面漆鋼捲投向規定進行鋼捲投入。 (RMK00717) . 【美加訂單生產注意事項-CCP】2.烤漆入口依照鋼捲投向規定進行鋼捲投入。(CR1/CG1 CR2/CG2-->正向入料。CR1/CG2 CR2/CG1-->反向入料) (RMK00717) . 【美加訂單生產注意事項-CCP】3.此訂單背面漆一律採Nature塗裝，塗裝黏度設定40秒以上 (RMK00717) | 訂單:2507EFE022/008 RCL <生產備註> 事項如下 . 【捲取】注意！本單為直立式包裝。禁用STAGGER捲取送包裝！送RCL重處理例外。 (RMK00512) | 訂單:2507EFE022/008 CCPK 無 <生產備註> 事項 | 訂單:2507EFE022/008 CGQC <品檢備註> 事項如下 . 鍍層 AZ150 (含) 以上 , 鋅花等級 C~E 目標D，避免鋅花晶界明顯後續造成烤漆點狀未塗漆。 (RMK00565) | 訂單:2507EFE022/008 CCQC <品檢備註> 事項如下 . 【色差】色差放行標準為DE<= 2.0，只管制當批無明顯目視色差，不管制批差異。 (RMK-E_CHIN) . 【色差】1.1.此客戶對面漆(非B開頭之色碼)目視色差要求較高,請依限度樣本進行目視色差管制★--->發生過訴賠 (RMK00248) . 【色差】1.2.若針對特殊顏色需特別管理時，請品檢忽略1.1.的規定以特別規定為主 (RMK00248) . 【捲取】注意！本單為直立式包裝。禁用STAGGER捲取送包裝！送RCL重處理例外。 (RMK00512) | 訂單:2507EFE022/008 TOL 無 <生產備註> 事項 | 【色差】色差放行標準為DE<= 2.0，只管制當批無明顯目視色差，不管制批差異。^^/CC1/CC2/CCQC/ <<.E_CHIN 2025/06/12 15:33.>> | 訂單 2507EFE022/008 修改記錄如下: 20250612 09:35:32 (06023) 退火碼: >> H2, 用途碼: >> COG007, 背面標示: >> S000, 訂單背面顏色(五碼): >> BW73Z, 背面漆膜厚: >> NOM, 背面漆塗漆型式幾塗幾烤: >> 2, 鉻酸鹽: >> Z, 訂單厚度: >> 0.015, 訂單重: >> 40, 重量容許率(下限): >> 10, 重量容許率(上限): >> 10, 訂單寬度: >> 41, 鍍製方式: >> AC, 鋼捲內徑: >> 508, 鋼捲下限重: >> 3, 鋼捲上限重: >> 4.5, 壓花條件碼: >> -, 表面花紋: >> R, 綠色識別碼: >> -, 印刷輥號: >> -, 產品代碼: >> PPGL, 皮膜碼: >> -, 單位別: >> I, 油品種類: >> Z, 塗油量: >> Z, 包裝代碼: >> E0 , 保護膜碼: >> -, 客戶試片取樣型式: >> -, 調質碼: >> S, 套筒碼: >> P , 規格: >> A792SSGR80, 製造標準: >> ASTM, 表面處理劑種類: >> Z, 表面處理劑塗佈量: >> Z, 伸長率測試: >> N, 硬度測試碼: >> N, 抗拉強度測試: >> N, 降伏強度測試: >> N, 厚度變異: >> 0, 訂單正面顏色(五碼): >> SGT7Q, 正面漆膜厚: >> 25, 正面漆塗漆型式幾塗幾烤: >> 2, 修邊碼: >> Y, 重量碼: >> AW, 鋼捲捲向: >> O, 鍍層碼: >> AZ50, | F:保證1/2 ASTM 厚度公差
PPGL | 2507EFE022/009 |  | 1. 製造標準為MS、ASTM或銷新加坡之訂單，若無技術指定優先用料，請優先使用國內料，勿使用ANFEN (OFP00406)-{.不符.} | 1. 製造標準為MS、ASTM或銷新加坡之訂單，若無技術指定優先用料，請優先使用國內料，勿使用ANFEN (OFP00406)-{.不符.} 2. 【提醒】！本單為直立式包裝，嚴禁鍍鋅或烤漆後以STAGGER捲取 (OFP00451)-{.不符.} 3. 此經銷商有簽訂1/2厚度公差保證(無厚度變異),請調整冷軋與鍍鋅厚度公差管制範圍. 保證 ASTM 厚度公差 (OFP00180)-{.不符.} | 訂單:2507EFE022/009 CPL <生產備註> 事項如下 . 除HGI/ HGL 訂單邊緣不噴油. 其餘皆側緣噴油 (RMK00285) . 【美加訂單生產注意事項-CPL】1.客戶美加地區訂單實施修邊刀最大使用顆數上限(20顆) (RMK00717) . 【美加訂單生產注意事項-CPL】2.排程備註:注意修邊品質與毛邊 (RMK00717) . 【美加訂單生產注意事項-CPL】3.去毛邊輥的管制：兩側壓力均設定1.0 kg/cm2 (RMK00717) | 訂單:2507EFE022/009 CR1 <生產備註> 事項如下 . 此經銷商保證平均厚度在1/2厚度公差內，厚度量測NG時，如單位長度符合範圍，請放行 (RMK00402) . 此客戶有保證 全板形 急峻度 ≦ 0.7% ( ≦ 12 I-UNIT ) (RMK00583) . 【美加訂單生產注意事項-CR】1.兩側各加開一個spot cooling增加冷卻效果。 (RMK00717) . 【美加訂單生產注意事項-CR】2.發生毛邊時，請降速生產減輕毛邊程度，暫留討論後再處置。 (RMK00717) | 訂單:2507EFE022/009 CR2 <生產備註> 事項如下 . 此經銷商保證平均厚度在1/2厚度公差內，厚度量測NG時，如單位長度符合範圍，請放行 (RMK00402) . 此客戶有保證 全板形 急峻度 ≦ 0.7% ( ≦ 12 I-UNIT ) (RMK00583) . 【美加訂單生產注意事項-CR】1.兩側各加開一個spot cooling增加冷卻效果。 (RMK00717) . 【美加訂單生產注意事項-CR】2.發生毛邊時，請降速生產減輕毛邊程度，暫留討論後再處置。 (RMK00717) | 訂單:2507EFE022/009 CG1 <生產備註> 事項如下 . 此經銷商保證平均厚度在1/2厚度公差內，厚度量測NG時，如單位長度符合範圍，請放行 (RMK00402) . 鍍層 AZ150 (含) 以上 , 鋅花等級 C~E 目標D，避免鋅花晶界明顯後續造成烤漆點狀未塗漆。 (RMK00565) . 此客戶有保證 全板形 急峻度 ≦ 0.7% ( ≦ 12 I-UNIT ) (RMK00583) . 【美加訂單生產注意事項-CG1】副操確認完回控制室後，於生產排程鋼號旁簽名紀錄，以利後續追查(該排程生產完，排程單將保留)。 (RMK00717) . 【美加訂單生產注意事項-CG1】中央段副操每顆銲道出Pot時觀察銲道同時，確認Beaver Tail與鋼板接觸之Guide Roll羊毛氈狀況，並適時添加潤滑油(避免乾掉)。 (RMK00717) | 訂單:2507EFE022/009 CG2 <生產備註> 事項如下 . 此經銷商保證平均厚度在1/2厚度公差內，厚度量測NG時，如單位長度符合範圍，請放行 (RMK00402) . 鍍層 AZ150 (含) 以上 , 鋅花等級 C~E 目標D，避免鋅花晶界明顯後續造成烤漆點狀未塗漆。 (RMK00565) . 此客戶有保證 全板形 急峻度 ≦ 0.7% ( ≦ 12 I-UNIT ) (RMK00583) . 【美加訂單生產注意事項-CG2】1.使用SUB-NOZZLE (RMK00717) | 訂單:2507EFE022/009 CC1 <生產備註> 事項如下 . 【色差】1.1.此客戶對面漆(非B開頭之色碼)目視色差要求較高,請依限度樣本進行目視色差管制★--->發生過訴賠 (RMK00248) . 【色差】1.2.若針對特殊顏色需特別管理時，請品檢忽略1.1.的規定以特別規定為主 (RMK00248) . 此經銷商保證平均厚度在1/2厚度公差內，厚度量測NG時，如單位長度符合範圍，請放行 (RMK00402) . 【捲取】注意！本單為直立式包裝。禁用STAGGER捲取送包裝！送RCL重處理例外。 (RMK00512) . 此客戶有保證 全板形 急峻度 ≦ 0.7% ( ≦ 12 I-UNIT ) (RMK00583) . 【美加訂單生產注意事項-CCP】1.請烤漆入口依照正背面漆鋼捲投向規定進行鋼捲投入。 (RMK00717) . 【美加訂單生產注意事項-CCP】2.烤漆入口依照鋼捲投向規定進行鋼捲投入。(CR1/CG1 CR2/CG2-->正向入料。CR1/CG2 CR2/CG1-->反向入料) (RMK00717) . 【美加訂單生產注意事項-CCP】3.此訂單背面漆一律採Nature塗裝，塗裝黏度設定40秒以上 (RMK00717) | 訂單:2507EFE022/009 CC2 <生產備註> 事項如下 . 【色差】1.1.此客戶對面漆(非B開頭之色碼)目視色差要求較高,請依限度樣本進行目視色差管制★--->發生過訴賠 (RMK00248) . 【色差】1.2.若針對特殊顏色需特別管理時，請品檢忽略1.1.的規定以特別規定為主 (RMK00248) . 此經銷商保證平均厚度在1/2厚度公差內，厚度量測NG時，如單位長度符合範圍，請放行 (RMK00402) . 【捲取】注意！本單為直立式包裝。禁用STAGGER捲取送包裝！送RCL重處理例外。 (RMK00512) . 此客戶有保證 全板形 急峻度 ≦ 0.7% ( ≦ 12 I-UNIT ) (RMK00583) . 【美加訂單生產注意事項-CCP】1.請烤漆入口依照正背面漆鋼捲投向規定進行鋼捲投入。 (RMK00717) . 【美加訂單生產注意事項-CCP】2.烤漆入口依照鋼捲投向規定進行鋼捲投入。(CR1/CG1 CR2/CG2-->正向入料。CR1/CG2 CR2/CG1-->反向入料) (RMK00717) . 【美加訂單生產注意事項-CCP】3.此訂單背面漆一律採Nature塗裝，塗裝黏度設定40秒以上 (RMK00717) | 訂單:2507EFE022/009 RCL <生產備註> 事項如下 . 【捲取】注意！本單為直立式包裝。禁用STAGGER捲取送包裝！送RCL重處理例外。 (RMK00512) | 訂單:2507EFE022/009 CCPK 無 <生產備註> 事項 | 訂單:2507EFE022/009 CGQC <品檢備註> 事項如下 . 鍍層 AZ150 (含) 以上 , 鋅花等級 C~E 目標D，避免鋅花晶界明顯後續造成烤漆點狀未塗漆。 (RMK00565) | 訂單:2507EFE022/009 CCQC <品檢備註> 事項如下 . 【色差】1.1.此客戶對面漆(非B開頭之色碼)目視色差要求較高,請依限度樣本進行目視色差管制★--->發生過訴賠 (RMK00248) . 【色差】1.2.若針對特殊顏色需特別管理時，請品檢忽略1.1.的規定以特別規定為主 (RMK00248) . 【捲取】注意！本單為直立式包裝。禁用STAGGER捲取送包裝！送RCL重處理例外。 (RMK00512) | 訂單:2507EFE022/009 TOL 無 <生產備註> 事項 |  | 訂單 2507EFE022/009 修改記錄如下: 20250612 09:35:34 (06023) 退火碼: >> H2, 用途碼: >> COG001, 背面標示: >> S000, 訂單背面顏色(五碼): >> BW73Z, 背面漆膜厚: >> NOM, 背面漆塗漆型式幾塗幾烤: >> 2, 鉻酸鹽: >> Z, 訂單厚度: >> 0.015, 訂單重: >> 40, 重量容許率(下限): >> 10, 重量容許率(上限): >> 10, 訂單寬度: >> 41, 鍍製方式: >> AC, 鋼捲內徑: >> 508, 鋼捲下限重: >> 3, 鋼捲上限重: >> 4.5, 壓花條件碼: >> -, 表面花紋: >> R, 綠色識別碼: >> -, 印刷輥號: >> -, 產品代碼: >> PPGL, 皮膜碼: >> -, 單位別: >> I, 油品種類: >> Z, 塗油量: >> Z, 包裝代碼: >> E0 , 保護膜碼: >> -, 客戶試片取樣型式: >> -, 調質碼: >> S, 套筒碼: >> P , 規格: >> A792SSGR80, 製造標準: >> ASTM, 表面處理劑種類: >> Z, 表面處理劑塗佈量: >> Z, 伸長率測試: >> N, 硬度測試碼: >> N, 抗拉強度測試: >> N, 降伏強度測試: >> N, 厚度變異: >> 0, 訂單正面顏色(五碼): >> SL556, 正面漆膜厚: >> 25, 正面漆塗漆型式幾塗幾烤: >> 2, 修邊碼: >> Y, 重量碼: >> AW, 鋼捲捲向: >> O, 鍍層碼: >> AZ50, 20250612 09:42:35 (06023) 用途碼: COG001 >> COA001, | F:保證1/2 ASTM 厚度公差
PPGL | 2507EFE022/010 |  | 1. 製造標準為MS、ASTM或銷新加坡之訂單，若無技術指定優先用料，請優先使用國內料，勿使用ANFEN (OFP00406)-{.不符.} | 1. 製造標準為MS、ASTM或銷新加坡之訂單，若無技術指定優先用料，請優先使用國內料，勿使用ANFEN (OFP00406)-{.不符.} 2. 【提醒】！本單為直立式包裝，嚴禁鍍鋅或烤漆後以STAGGER捲取 (OFP00451)-{.不符.} 3. ※超耐候一系列用途要確認是否有英制公差需求，有英制公差需求時選配碼用ON027※ (OFP00680)-{.不符.} 4. 此經銷商有簽訂1/2厚度公差保證(無厚度變異),請調整冷軋與鍍鋅厚度公差管制範圍. 保證 ASTM 厚度公差 (OFP00180)-{.不符.} | 訂單:2507EFE022/010 CPL <生產備註> 事項如下 . 除HGI/ HGL 訂單邊緣不噴油. 其餘皆側緣噴油 (RMK00285) . 【美加訂單生產注意事項-CPL】1.客戶美加地區訂單實施修邊刀最大使用顆數上限(20顆) (RMK00717) . 【美加訂單生產注意事項-CPL】2.排程備註:注意修邊品質與毛邊 (RMK00717) . 【美加訂單生產注意事項-CPL】3.去毛邊輥的管制：兩側壓力均設定1.0 kg/cm2 (RMK00717) | 訂單:2507EFE022/010 CR1 <生產備註> 事項如下 . 此經銷商保證平均厚度在1/2厚度公差內，厚度量測NG時，如單位長度符合範圍，請放行 (RMK00402) . 此客戶有保證 全板形 急峻度 ≦ 0.7% ( ≦ 12 I-UNIT ) (RMK00583) . 【美加訂單生產注意事項-CR】1.兩側各加開一個spot cooling增加冷卻效果。 (RMK00717) . 【美加訂單生產注意事項-CR】2.發生毛邊時，請降速生產減輕毛邊程度，暫留討論後再處置。 (RMK00717) | 訂單:2507EFE022/010 CR2 <生產備註> 事項如下 . 此經銷商保證平均厚度在1/2厚度公差內，厚度量測NG時，如單位長度符合範圍，請放行 (RMK00402) . 此客戶有保證 全板形 急峻度 ≦ 0.7% ( ≦ 12 I-UNIT ) (RMK00583) . 【美加訂單生產注意事項-CR】1.兩側各加開一個spot cooling增加冷卻效果。 (RMK00717) . 【美加訂單生產注意事項-CR】2.發生毛邊時，請降速生產減輕毛邊程度，暫留討論後再處置。 (RMK00717) | 訂單:2507EFE022/010 CG1 <生產備註> 事項如下 . 鍍鋅表面不可有鋅痕、壓痕、凹陷、及刮傷 、應變痕等。 (RMK00054) . 此經銷商保證平均厚度在1/2厚度公差內，厚度量測NG時，如單位長度符合範圍，請放行 (RMK00402) . 鍍層 AZ150 (含) 以上 , 鋅花等級 C~E 目標D，避免鋅花晶界明顯後續造成烤漆點狀未塗漆。 (RMK00565) . 此客戶有保證 全板形 急峻度 ≦ 0.7% ( ≦ 12 I-UNIT ) (RMK00583) . 【美加訂單生產注意事項-CG1】副操確認完回控制室後，於生產排程鋼號旁簽名紀錄，以利後續追查(該排程生產完，排程單將保留)。 (RMK00717) . 【美加訂單生產注意事項-CG1】中央段副操每顆銲道出Pot時觀察銲道同時，確認Beaver Tail與鋼板接觸之Guide Roll羊毛氈狀況，並適時添加潤滑油(避免乾掉)。 (RMK00717) | 訂單:2507EFE022/010 CG2 <生產備註> 事項如下 . 鍍鋅表面不可有鋅痕、壓痕、凹陷、及刮傷 、應變痕等。 (RMK00054) . 此經銷商保證平均厚度在1/2厚度公差內，厚度量測NG時，如單位長度符合範圍，請放行 (RMK00402) . 鍍層 AZ150 (含) 以上 , 鋅花等級 C~E 目標D，避免鋅花晶界明顯後續造成烤漆點狀未塗漆。 (RMK00565) . 此客戶有保證 全板形 急峻度 ≦ 0.7% ( ≦ 12 I-UNIT ) (RMK00583) . 【美加訂單生產注意事項-CG2】1.使用SUB-NOZZLE (RMK00717) | 訂單:2507EFE022/010 CC1 <生產備註> 事項如下 . 正面面漆(20U)及正面總膜厚(25U)要求管制90%以上之膜厚,未達標準降級. (RMK00054) . 若背面面漆(20U)及背面總膜厚(25U)時要求管制90%以上之膜厚,未達標準降級 (RMK00054) . 面漆=18U(90%)~請購基準22U(110%),標準板總膜厚=5+20U(100%面漆). (RMK00054) . 30CM*全寬*留1塊給LAB及1塊給塗料商, (RMK00054) . 【色差】1.1.此客戶對面漆(非B開頭之色碼)目視色差要求較高,請依限度樣本進行目視色差管制★--->發生過訴賠 (RMK00248) . 【色差】1.2.若針對特殊顏色需特別管理時，請品檢忽略1.1.的規定以特別規定為主 (RMK00248) . 此經銷商保證平均厚度在1/2厚度公差內，厚度量測NG時，如單位長度符合範圍，請放行 (RMK00402) . 【捲取】注意！本單為直立式包裝。禁用STAGGER捲取送包裝！送RCL重處理例外。 (RMK00512) . 此客戶有保證 全板形 急峻度 ≦ 0.7% ( ≦ 12 I-UNIT ) (RMK00583) . 【美加訂單生產注意事項-CCP】1.請烤漆入口依照正背面漆鋼捲投向規定進行鋼捲投入。 (RMK00717) . 【美加訂單生產注意事項-CCP】2.烤漆入口依照鋼捲投向規定進行鋼捲投入。(CR1/CG1 CR2/CG2-->正向入料。CR1/CG2 CR2/CG1-->反向入料) (RMK00717) . 【美加訂單生產注意事項-CCP】3.此訂單背面漆一律採Nature塗裝，塗裝黏度設定40秒以上 (RMK00717) | 訂單:2507EFE022/010 CC2 <生產備註> 事項如下 . 正面面漆(20U)及正面總膜厚(25U)要求管制90%以上之膜厚,未達標準降級. (RMK00054) . 若背面面漆(20U)及背面總膜厚(25U)時要求管制90%以上之膜厚,未達標準降級 (RMK00054) . 面漆=18U(90%)~請購基準22U(110%),標準板總膜厚=5+20U(100%面漆). (RMK00054) . 30CM*全寬*留1塊給LAB及1塊給塗料商, (RMK00054) . 【色差】1.1.此客戶對面漆(非B開頭之色碼)目視色差要求較高,請依限度樣本進行目視色差管制★--->發生過訴賠 (RMK00248) . 【色差】1.2.若針對特殊顏色需特別管理時，請品檢忽略1.1.的規定以特別規定為主 (RMK00248) . 此經銷商保證平均厚度在1/2厚度公差內，厚度量測NG時，如單位長度符合範圍，請放行 (RMK00402) . 【捲取】注意！本單為直立式包裝。禁用STAGGER捲取送包裝！送RCL重處理例外。 (RMK00512) . 此客戶有保證 全板形 急峻度 ≦ 0.7% ( ≦ 12 I-UNIT ) (RMK00583) . 【美加訂單生產注意事項-CCP】1.請烤漆入口依照正背面漆鋼捲投向規定進行鋼捲投入。 (RMK00717) . 【美加訂單生產注意事項-CCP】2.烤漆入口依照鋼捲投向規定進行鋼捲投入。(CR1/CG1 CR2/CG2-->正向入料。CR1/CG2 CR2/CG1-->反向入料) (RMK00717) . 【美加訂單生產注意事項-CCP】3.此訂單背面漆一律採Nature塗裝，塗裝黏度設定40秒以上 (RMK00717) | 訂單:2507EFE022/010 RCL <生產備註> 事項如下 . 【捲取】注意！本單為直立式包裝。禁用STAGGER捲取送包裝！送RCL重處理例外。 (RMK00512) | 訂單:2507EFE022/010 CCPK 無 <生產備註> 事項 | 訂單:2507EFE022/010 CGQC <品檢備註> 事項如下 . 鍍層 AZ150 (含) 以上 , 鋅花等級 C~E 目標D，避免鋅花晶界明顯後續造成烤漆點狀未塗漆。 (RMK00565) | 訂單:2507EFE022/010 CCQC <品檢備註> 事項如下 . 【色差】1.1.此客戶對面漆(非B開頭之色碼)目視色差要求較高,請依限度樣本進行目視色差管制★--->發生過訴賠 (RMK00248) . 【色差】1.2.若針對特殊顏色需特別管理時，請品檢忽略1.1.的規定以特別規定為主 (RMK00248) . 【捲取】注意！本單為直立式包裝。禁用STAGGER捲取送包裝！送RCL重處理例外。 (RMK00512) | 訂單:2507EFE022/010 TOL 無 <生產備註> 事項 |  | 訂單 2507EFE022/010 修改記錄如下: 20250612 09:35:37 (06023) 退火碼: >> H2, 用途碼: >> COG003, 背面標示: >> S000, 訂單背面顏色(五碼): >> BW73Z, 背面漆膜厚: >> NOM, 背面漆塗漆型式幾塗幾烤: >> 2, 鉻酸鹽: >> Z, 訂單厚度: >> 0.015, 訂單重: >> 20, 重量容許率(下限): >> 10, 重量容許率(上限): >> 10, 訂單寬度: >> 41, 鍍製方式: >> AC, 鋼捲內徑: >> 508, 鋼捲下限重: >> 3, 鋼捲上限重: >> 4.5, 壓花條件碼: >> -, 表面花紋: >> R, 綠色識別碼: >> -, 印刷輥號: >> -, 產品代碼: >> PPGL, 皮膜碼: >> -, 單位別: >> I, 油品種類: >> Z, 塗油量: >> Z, 包裝代碼: >> E0 , 保護膜碼: >> -, 客戶試片取樣型式: >> -, 調質碼: >> S, 套筒碼: >> P , 規格: >> A792SSGR80, 製造標準: >> ASTM, 表面處理劑種類: >> Z, 表面處理劑塗佈量: >> Z, 伸長率測試: >> N, 硬度測試碼: >> N, 抗拉強度測試: >> N, 降伏強度測試: >> N, 厚度變異: >> 0, 訂單正面顏色(五碼): >> SLH46, 正面漆膜厚: >> 25, 正面漆塗漆型式幾塗幾烤: >> 2, 修邊碼: >> Y, 重量碼: >> AW, 鋼捲捲向: >> O, 鍍層碼: >> AZ50, | F:保證1/2 ASTM 厚度公差
PPGL | 2507EFE022/011 |  | 1. 製造標準為MS、ASTM或銷新加坡之訂單，若無技術指定優先用料，請優先使用國內料，勿使用ANFEN (OFP00406)-{.不符.} | 1. 製造標準為MS、ASTM或銷新加坡之訂單，若無技術指定優先用料，請優先使用國內料，勿使用ANFEN (OFP00406)-{.不符.} 2. 【提醒】！本單為直立式包裝，嚴禁鍍鋅或烤漆後以STAGGER捲取 (OFP00451)-{.不符.} 3. ※超耐候一系列用途要確認是否有英制公差需求，有英制公差需求時選配碼用ON027※ (OFP00680)-{.不符.} 4. 此經銷商有簽訂1/2厚度公差保證(無厚度變異),請調整冷軋與鍍鋅厚度公差管制範圍. 保證 ASTM 厚度公差 (OFP00180)-{.不符.} | 訂單:2507EFE022/011 CPL <生產備註> 事項如下 . 除HGI/ HGL 訂單邊緣不噴油. 其餘皆側緣噴油 (RMK00285) . 【美加訂單生產注意事項-CPL】1.客戶美加地區訂單實施修邊刀最大使用顆數上限(20顆) (RMK00717) . 【美加訂單生產注意事項-CPL】2.排程備註:注意修邊品質與毛邊 (RMK00717) . 【美加訂單生產注意事項-CPL】3.去毛邊輥的管制：兩側壓力均設定1.0 kg/cm2 (RMK00717) | 訂單:2507EFE022/011 CR1 <生產備註> 事項如下 . 此經銷商保證平均厚度在1/2厚度公差內，厚度量測NG時，如單位長度符合範圍，請放行 (RMK00402) . 此客戶有保證 全板形 急峻度 ≦ 0.7% ( ≦ 12 I-UNIT ) (RMK00583) . 【美加訂單生產注意事項-CR】1.兩側各加開一個spot cooling增加冷卻效果。 (RMK00717) . 【美加訂單生產注意事項-CR】2.發生毛邊時，請降速生產減輕毛邊程度，暫留討論後再處置。 (RMK00717) | 訂單:2507EFE022/011 CR2 <生產備註> 事項如下 . 此經銷商保證平均厚度在1/2厚度公差內，厚度量測NG時，如單位長度符合範圍，請放行 (RMK00402) . 此客戶有保證 全板形 急峻度 ≦ 0.7% ( ≦ 12 I-UNIT ) (RMK00583) . 【美加訂單生產注意事項-CR】1.兩側各加開一個spot cooling增加冷卻效果。 (RMK00717) . 【美加訂單生產注意事項-CR】2.發生毛邊時，請降速生產減輕毛邊程度，暫留討論後再處置。 (RMK00717) | 訂單:2507EFE022/011 CG1 <生產備註> 事項如下 . 鍍鋅表面不可有鋅痕、壓痕、凹陷、及刮傷 、應變痕等。 (RMK00054) . 此經銷商保證平均厚度在1/2厚度公差內，厚度量測NG時，如單位長度符合範圍，請放行 (RMK00402) . 鍍層 AZ150 (含) 以上 , 鋅花等級 C~E 目標D，避免鋅花晶界明顯後續造成烤漆點狀未塗漆。 (RMK00565) . 此客戶有保證 全板形 急峻度 ≦ 0.7% ( ≦ 12 I-UNIT ) (RMK00583) . 【美加訂單生產注意事項-CG1】副操確認完回控制室後，於生產排程鋼號旁簽名紀錄，以利後續追查(該排程生產完，排程單將保留)。 (RMK00717) . 【美加訂單生產注意事項-CG1】中央段副操每顆銲道出Pot時觀察銲道同時，確認Beaver Tail與鋼板接觸之Guide Roll羊毛氈狀況，並適時添加潤滑油(避免乾掉)。 (RMK00717) | 訂單:2507EFE022/011 CG2 <生產備註> 事項如下 . 鍍鋅表面不可有鋅痕、壓痕、凹陷、及刮傷 、應變痕等。 (RMK00054) . 此經銷商保證平均厚度在1/2厚度公差內，厚度量測NG時，如單位長度符合範圍，請放行 (RMK00402) . 鍍層 AZ150 (含) 以上 , 鋅花等級 C~E 目標D，避免鋅花晶界明顯後續造成烤漆點狀未塗漆。 (RMK00565) . 此客戶有保證 全板形 急峻度 ≦ 0.7% ( ≦ 12 I-UNIT ) (RMK00583) . 【美加訂單生產注意事項-CG2】1.使用SUB-NOZZLE (RMK00717) | 訂單:2507EFE022/011 CC1 <生產備註> 事項如下 . 正面面漆(20U)及正面總膜厚(25U)要求管制90%以上之膜厚,未達標準降級. (RMK00054) . 若背面面漆(20U)及背面總膜厚(25U)時要求管制90%以上之膜厚,未達標準降級 (RMK00054) . 面漆=18U(90%)~請購基準22U(110%),標準板總膜厚=5+20U(100%面漆). (RMK00054) . 30CM*全寬*留1塊給LAB及1塊給塗料商, (RMK00054) . 【色差】1.1.此客戶對面漆(非B開頭之色碼)目視色差要求較高,請依限度樣本進行目視色差管制★--->發生過訴賠 (RMK00248) . 【色差】1.2.若針對特殊顏色需特別管理時，請品檢忽略1.1.的規定以特別規定為主 (RMK00248) . 此經銷商保證平均厚度在1/2厚度公差內，厚度量測NG時，如單位長度符合範圍，請放行 (RMK00402) . 【捲取】注意！本單為直立式包裝。禁用STAGGER捲取送包裝！送RCL重處理例外。 (RMK00512) . 【抽氣量】白色系在CC1生產時,FINISH抽氣量請設定250,如生產中發生色差b值異常升高,請股長再加大抽氣量因應 (RMK00560) . 此客戶有保證 全板形 急峻度 ≦ 0.7% ( ≦ 12 I-UNIT ) (RMK00583) . 【美加訂單生產注意事項-CCP】1.請烤漆入口依照正背面漆鋼捲投向規定進行鋼捲投入。 (RMK00717) . 【美加訂單生產注意事項-CCP】2.烤漆入口依照鋼捲投向規定進行鋼捲投入。(CR1/CG1 CR2/CG2-->正向入料。CR1/CG2 CR2/CG1-->反向入料) (RMK00717) . 【美加訂單生產注意事項-CCP】3.此訂單背面漆一律採Nature塗裝，塗裝黏度設定40秒以上 (RMK00717) | 訂單:2507EFE022/011 CC2 <生產備註> 事項如下 . 正面面漆(20U)及正面總膜厚(25U)要求管制90%以上之膜厚,未達標準降級. (RMK00054) . 若背面面漆(20U)及背面總膜厚(25U)時要求管制90%以上之膜厚,未達標準降級 (RMK00054) . 面漆=18U(90%)~請購基準22U(110%),標準板總膜厚=5+20U(100%面漆). (RMK00054) . 30CM*全寬*留1塊給LAB及1塊給塗料商, (RMK00054) . 【色差】1.1.此客戶對面漆(非B開頭之色碼)目視色差要求較高,請依限度樣本進行目視色差管制★--->發生過訴賠 (RMK00248) . 【色差】1.2.若針對特殊顏色需特別管理時，請品檢忽略1.1.的規定以特別規定為主 (RMK00248) . 此經銷商保證平均厚度在1/2厚度公差內，厚度量測NG時，如單位長度符合範圍，請放行 (RMK00402) . 【捲取】注意！本單為直立式包裝。禁用STAGGER捲取送包裝！送RCL重處理例外。 (RMK00512) . 【抽氣量】白色系在CC1生產時,FINISH抽氣量請設定250,如生產中發生色差b值異常升高,請股長再加大抽氣量因應 (RMK00560) . 此客戶有保證 全板形 急峻度 ≦ 0.7% ( ≦ 12 I-UNIT ) (RMK00583) . 【美加訂單生產注意事項-CCP】1.請烤漆入口依照正背面漆鋼捲投向規定進行鋼捲投入。 (RMK00717) . 【美加訂單生產注意事項-CCP】2.烤漆入口依照鋼捲投向規定進行鋼捲投入。(CR1/CG1 CR2/CG2-->正向入料。CR1/CG2 CR2/CG1-->反向入料) (RMK00717) . 【美加訂單生產注意事項-CCP】3.此訂單背面漆一律採Nature塗裝，塗裝黏度設定40秒以上 (RMK00717) | 訂單:2507EFE022/011 RCL <生產備註> 事項如下 . 【捲取】注意！本單為直立式包裝。禁用STAGGER捲取送包裝！送RCL重處理例外。 (RMK00512) | 訂單:2507EFE022/011 CCPK 無 <生產備註> 事項 | 訂單:2507EFE022/011 CGQC <品檢備註> 事項如下 . 鍍層 AZ150 (含) 以上 , 鋅花等級 C~E 目標D，避免鋅花晶界明顯後續造成烤漆點狀未塗漆。 (RMK00565) | 訂單:2507EFE022/011 CCQC <品檢備註> 事項如下 . 【色差】1.1.此客戶對面漆(非B開頭之色碼)目視色差要求較高,請依限度樣本進行目視色差管制★--->發生過訴賠 (RMK00248) . 【色差】1.2.若針對特殊顏色需特別管理時，請品檢忽略1.1.的規定以特別規定為主 (RMK00248) . 【捲取】注意！本單為直立式包裝。禁用STAGGER捲取送包裝！送RCL重處理例外。 (RMK00512) | 訂單:2507EFE022/011 TOL 無 <生產備註> 事項 |  | 訂單 2507EFE022/011 修改記錄如下: 20250612 09:35:39 (06023) 退火碼: >> H2, 用途碼: >> COG003, 背面標示: >> S000, 訂單背面顏色(五碼): >> BW73Z, 背面漆膜厚: >> NOM, 背面漆塗漆型式幾塗幾烤: >> 2, 鉻酸鹽: >> Z, 訂單厚度: >> 0.014, 訂單重: >> 40, 重量容許率(下限): >> 10, 重量容許率(上限): >> 10, 訂單寬度: >> 41, 鍍製方式: >> AC, 鋼捲內徑: >> 508, 鋼捲下限重: >> 3, 鋼捲上限重: >> 4.5, 壓花條件碼: >> -, 表面花紋: >> R, 綠色識別碼: >> -, 印刷輥號: >> -, 產品代碼: >> PPGL, 皮膜碼: >> -, 單位別: >> I, 油品種類: >> Z, 塗油量: >> Z, 包裝代碼: >> E0 , 保護膜碼: >> -, 客戶試片取樣型式: >> -, 調質碼: >> S, 套筒碼: >> P , 規格: >> A792SSGR80, 製造標準: >> ASTM, 表面處理劑種類: >> Z, 表面處理劑塗佈量: >> Z, 伸長率測試: >> N, 硬度測試碼: >> N, 抗拉強度測試: >> N, 降伏強度測試: >> N, 厚度變異: >> 0, 訂單正面顏色(五碼): >> 1WR46, 正面漆膜厚: >> 25, 正面漆塗漆型式幾塗幾烤: >> 2, 修邊碼: >> Y, 重量碼: >> AW, 鋼捲捲向: >> O, 鍍層碼: >> AZ50, | F:保證1/2 ASTM 厚度公差 | [訂單訊息通知] 2025/06/12 下午 04:17:08 *** (秦大維 >> 通知 >> Patty Wu) 訊息 : 本ITEM 0.14跟其它不大一樣 [訂單訊息通知] 2025/06/12 下午 04:22:33 *** (吳佩婷 >> 通知 >> Edwy Chin) 訊息 : 鷹眼，這顏色一向都是下0.014"，謝謝提醒
PPGL | 2507EFE022/012 |  | 1. 製造標準為MS、ASTM或銷新加坡之訂單，若無技術指定優先用料，請優先使用國內料，勿使用ANFEN (OFP00406)-{.不符.} | 1. 製造標準為MS、ASTM或銷新加坡之訂單，若無技術指定優先用料，請優先使用國內料，勿使用ANFEN (OFP00406)-{.不符.} 2. 【提醒】！本單為直立式包裝，嚴禁鍍鋅或烤漆後以STAGGER捲取 (OFP00451)-{.不符.} 3. ※超耐候一系列用途要確認是否有英制公差需求，有英制公差需求時選配碼用ON027※ (OFP00680)-{.不符.} 4. 此經銷商有簽訂1/2厚度公差保證(無厚度變異),請調整冷軋與鍍鋅厚度公差管制範圍. 保證 ASTM 厚度公差 (OFP00180)-{.不符.} | 訂單:2507EFE022/012 CPL <生產備註> 事項如下 . 除HGI/ HGL 訂單邊緣不噴油. 其餘皆側緣噴油 (RMK00285) . 【美加訂單生產注意事項-CPL】1.客戶美加地區訂單實施修邊刀最大使用顆數上限(20顆) (RMK00717) . 【美加訂單生產注意事項-CPL】2.排程備註:注意修邊品質與毛邊 (RMK00717) . 【美加訂單生產注意事項-CPL】3.去毛邊輥的管制：兩側壓力均設定1.0 kg/cm2 (RMK00717) | 訂單:2507EFE022/012 CR1 <生產備註> 事項如下 . 此經銷商保證平均厚度在1/2厚度公差內，厚度量測NG時，如單位長度符合範圍，請放行 (RMK00402) . 此客戶有保證 全板形 急峻度 ≦ 0.7% ( ≦ 12 I-UNIT ) (RMK00583) . 【美加訂單生產注意事項-CR】1.兩側各加開一個spot cooling增加冷卻效果。 (RMK00717) . 【美加訂單生產注意事項-CR】2.發生毛邊時，請降速生產減輕毛邊程度，暫留討論後再處置。 (RMK00717) | 訂單:2507EFE022/012 CR2 <生產備註> 事項如下 . 此經銷商保證平均厚度在1/2厚度公差內，厚度量測NG時，如單位長度符合範圍，請放行 (RMK00402) . 此客戶有保證 全板形 急峻度 ≦ 0.7% ( ≦ 12 I-UNIT ) (RMK00583) . 【美加訂單生產注意事項-CR】1.兩側各加開一個spot cooling增加冷卻效果。 (RMK00717) . 【美加訂單生產注意事項-CR】2.發生毛邊時，請降速生產減輕毛邊程度，暫留討論後再處置。 (RMK00717) | 訂單:2507EFE022/012 CG1 <生產備註> 事項如下 . 鍍鋅表面不可有鋅痕、壓痕、凹陷、及刮傷 、應變痕等。 (RMK00054) . 此經銷商保證平均厚度在1/2厚度公差內，厚度量測NG時，如單位長度符合範圍，請放行 (RMK00402) . 此客戶有保證 全板形 急峻度 ≦ 0.7% ( ≦ 12 I-UNIT ) (RMK00583) . 【美加訂單生產注意事項-CG1】副操確認完回控制室後，於生產排程鋼號旁簽名紀錄，以利後續追查(該排程生產完，排程單將保留)。 (RMK00717) . 【美加訂單生產注意事項-CG1】中央段副操每顆銲道出Pot時觀察銲道同時，確認Beaver Tail與鋼板接觸之Guide Roll羊毛氈狀況，並適時添加潤滑油(避免乾掉)。 (RMK00717) | 訂單:2507EFE022/012 CG2 <生產備註> 事項如下 . 鍍鋅表面不可有鋅痕、壓痕、凹陷、及刮傷 、應變痕等。 (RMK00054) . 此經銷商保證平均厚度在1/2厚度公差內，厚度量測NG時，如單位長度符合範圍，請放行 (RMK00402) . 此客戶有保證 全板形 急峻度 ≦ 0.7% ( ≦ 12 I-UNIT ) (RMK00583) . 【美加訂單生產注意事項-CG2】1.使用SUB-NOZZLE (RMK00717) | 訂單:2507EFE022/012 CC1 <生產備註> 事項如下 . 正面面漆(20U)及正面總膜厚(25U)要求管制90%以上之膜厚,未達標準降級. (RMK00054) . 若背面面漆(20U)及背面總膜厚(25U)時要求管制90%以上之膜厚,未達標準降級 (RMK00054) . 面漆=18U(90%)~請購基準22U(110%),標準板總膜厚=5+20U(100%面漆). (RMK00054) . 30CM*全寬*留1塊給LAB及1塊給塗料商, (RMK00054) . 【色差】1.1.此客戶對面漆(非B開頭之色碼)目視色差要求較高,請依限度樣本進行目視色差管制★--->發生過訴賠 (RMK00248) . 【色差】1.2.若針對特殊顏色需特別管理時，請品檢忽略1.1.的規定以特別規定為主 (RMK00248) . 此經銷商保證平均厚度在1/2厚度公差內，厚度量測NG時，如單位長度符合範圍，請放行 (RMK00402) . 【捲取】注意！本單為直立式包裝。禁用STAGGER捲取送包裝！送RCL重處理例外。 (RMK00512) . 【抽氣量】白色系在CC1生產時,FINISH抽氣量請設定250,如生產中發生色差b值異常升高,請股長再加大抽氣量因應 (RMK00560) . 此客戶有保證 全板形 急峻度 ≦ 0.7% ( ≦ 12 I-UNIT ) (RMK00583) . 【美加訂單生產注意事項-CCP】1.請烤漆入口依照正背面漆鋼捲投向規定進行鋼捲投入。 (RMK00717) . 【美加訂單生產注意事項-CCP】2.烤漆入口依照鋼捲投向規定進行鋼捲投入。(CR1/CG1 CR2/CG2-->正向入料。CR1/CG2 CR2/CG1-->反向入料) (RMK00717) . 【美加訂單生產注意事項-CCP】3.此訂單背面漆一律採Nature塗裝，塗裝黏度設定40秒以上 (RMK00717) | 訂單:2507EFE022/012 CC2 <生產備註> 事項如下 . 正面面漆(20U)及正面總膜厚(25U)要求管制90%以上之膜厚,未達標準降級. (RMK00054) . 若背面面漆(20U)及背面總膜厚(25U)時要求管制90%以上之膜厚,未達標準降級 (RMK00054) . 面漆=18U(90%)~請購基準22U(110%),標準板總膜厚=5+20U(100%面漆). (RMK00054) . 30CM*全寬*留1塊給LAB及1塊給塗料商, (RMK00054) . 【色差】1.1.此客戶對面漆(非B開頭之色碼)目視色差要求較高,請依限度樣本進行目視色差管制★--->發生過訴賠 (RMK00248) . 【色差】1.2.若針對特殊顏色需特別管理時，請品檢忽略1.1.的規定以特別規定為主 (RMK00248) . 此經銷商保證平均厚度在1/2厚度公差內，厚度量測NG時，如單位長度符合範圍，請放行 (RMK00402) . 【捲取】注意！本單為直立式包裝。禁用STAGGER捲取送包裝！送RCL重處理例外。 (RMK00512) . 【抽氣量】白色系在CC1生產時,FINISH抽氣量請設定250,如生產中發生色差b值異常升高,請股長再加大抽氣量因應 (RMK00560) . 此客戶有保證 全板形 急峻度 ≦ 0.7% ( ≦ 12 I-UNIT ) (RMK00583) . 【美加訂單生產注意事項-CCP】1.請烤漆入口依照正背面漆鋼捲投向規定進行鋼捲投入。 (RMK00717) . 【美加訂單生產注意事項-CCP】2.烤漆入口依照鋼捲投向規定進行鋼捲投入。(CR1/CG1 CR2/CG2-->正向入料。CR1/CG2 CR2/CG1-->反向入料) (RMK00717) . 【美加訂單生產注意事項-CCP】3.此訂單背面漆一律採Nature塗裝，塗裝黏度設定40秒以上 (RMK00717) | 訂單:2507EFE022/012 RCL <生產備註> 事項如下 . 【捲取】注意！本單為直立式包裝。禁用STAGGER捲取送包裝！送RCL重處理例外。 (RMK00512) | 訂單:2507EFE022/012 CCPK 無 <生產備註> 事項 | 訂單:2507EFE022/012 CGQC 無 <品檢備註> 事項 | 訂單:2507EFE022/012 CCQC <品檢備註> 事項如下 . 【色差】1.1.此客戶對面漆(非B開頭之色碼)目視色差要求較高,請依限度樣本進行目視色差管制★--->發生過訴賠 (RMK00248) . 【色差】1.2.若針對特殊顏色需特別管理時，請品檢忽略1.1.的規定以特別規定為主 (RMK00248) . 【捲取】注意！本單為直立式包裝。禁用STAGGER捲取送包裝！送RCL重處理例外。 (RMK00512) | 訂單:2507EFE022/012 TOL 無 <生產備註> 事項 |  | 訂單 2507EFE022/012 修改記錄如下: 20250612 09:35:42 (06023) 退火碼: >> S1, 用途碼: >> COG003, 背面標示: >> S000, 訂單背面顏色(五碼): >> BW73Z, 背面漆膜厚: >> NOM, 背面漆塗漆型式幾塗幾烤: >> 2, 鉻酸鹽: >> Z, 訂單厚度: >> 0.015, 訂單重: >> 40, 重量容許率(下限): >> 10, 重量容許率(上限): >> 10, 訂單寬度: >> 36, 鍍製方式: >> AC, 鋼捲內徑: >> 508, 鋼捲下限重: >> 3, 鋼捲上限重: >> 4.5, 壓花條件碼: >> -, 表面花紋: >> R, 綠色識別碼: >> -, 印刷輥號: >> -, 產品代碼: >> PPGL, 皮膜碼: >> -, 單位別: >> I, 油品種類: >> Z, 塗油量: >> Z, 包裝代碼: >> E0 , 保護膜碼: >> -, 客戶試片取樣型式: >> -, 調質碼: >> S, 套筒碼: >> P , 規格: >> A792SSGR33, 製造標準: >> ASTM, 表面處理劑種類: >> Z, 表面處理劑塗佈量: >> Z, 伸長率測試: >> N, 硬度測試碼: >> N, 抗拉強度測試: >> N, 降伏強度測試: >> N, 厚度變異: >> 0, 訂單正面顏色(五碼): >> SWH68, 正面漆膜厚: >> 25, 正面漆塗漆型式幾塗幾烤: >> 2, 修邊碼: >> Y, 重量碼: >> AW, 鋼捲捲向: >> O, 鍍層碼: >> AZ50, | F:保證1/2 ASTM 厚度公差
PPGL | 2507EFE022/013 |  | 1. 製造標準為MS、ASTM或銷新加坡之訂單，若無技術指定優先用料，請優先使用國內料，勿使用ANFEN (OFP00406)-{.不符.} | 1. 製造標準為MS、ASTM或銷新加坡之訂單，若無技術指定優先用料，請優先使用國內料，勿使用ANFEN (OFP00406)-{.不符.} 2. 【提醒】！本單為直立式包裝，嚴禁鍍鋅或烤漆後以STAGGER捲取 (OFP00451)-{.不符.} 3. ※超耐候一系列用途要確認是否有英制公差需求，有英制公差需求時選配碼用ON027※ (OFP00680)-{.不符.} 4. 此經銷商有簽訂1/2厚度公差保證(無厚度變異),請調整冷軋與鍍鋅厚度公差管制範圍. 保證 ASTM 厚度公差 (OFP00180)-{.不符.} | 訂單:2507EFE022/013 CPL <生產備註> 事項如下 . 除HGI/ HGL 訂單邊緣不噴油. 其餘皆側緣噴油 (RMK00285) . 【美加訂單生產注意事項-CPL】1.客戶美加地區訂單實施修邊刀最大使用顆數上限(20顆) (RMK00717) . 【美加訂單生產注意事項-CPL】2.排程備註:注意修邊品質與毛邊 (RMK00717) . 【美加訂單生產注意事項-CPL】3.去毛邊輥的管制：兩側壓力均設定1.0 kg/cm2 (RMK00717) | 訂單:2507EFE022/013 CR1 <生產備註> 事項如下 . 此經銷商保證平均厚度在1/2厚度公差內，厚度量測NG時，如單位長度符合範圍，請放行 (RMK00402) . 此客戶有保證 全板形 急峻度 ≦ 0.7% ( ≦ 12 I-UNIT ) (RMK00583) . 【美加訂單生產注意事項-CR】1.兩側各加開一個spot cooling增加冷卻效果。 (RMK00717) . 【美加訂單生產注意事項-CR】2.發生毛邊時，請降速生產減輕毛邊程度，暫留討論後再處置。 (RMK00717) | 訂單:2507EFE022/013 CR2 <生產備註> 事項如下 . 此經銷商保證平均厚度在1/2厚度公差內，厚度量測NG時，如單位長度符合範圍，請放行 (RMK00402) . 此客戶有保證 全板形 急峻度 ≦ 0.7% ( ≦ 12 I-UNIT ) (RMK00583) . 【美加訂單生產注意事項-CR】1.兩側各加開一個spot cooling增加冷卻效果。 (RMK00717) . 【美加訂單生產注意事項-CR】2.發生毛邊時，請降速生產減輕毛邊程度，暫留討論後再處置。 (RMK00717) | 訂單:2507EFE022/013 CG1 <生產備註> 事項如下 . 鍍鋅表面不可有鋅痕、壓痕、凹陷、及刮傷 、應變痕等。 (RMK00054) . 此經銷商保證平均厚度在1/2厚度公差內，厚度量測NG時，如單位長度符合範圍，請放行 (RMK00402) . 此客戶有保證 全板形 急峻度 ≦ 0.7% ( ≦ 12 I-UNIT ) (RMK00583) . 【美加訂單生產注意事項-CG1】副操確認完回控制室後，於生產排程鋼號旁簽名紀錄，以利後續追查(該排程生產完，排程單將保留)。 (RMK00717) . 【美加訂單生產注意事項-CG1】中央段副操每顆銲道出Pot時觀察銲道同時，確認Beaver Tail與鋼板接觸之Guide Roll羊毛氈狀況，並適時添加潤滑油(避免乾掉)。 (RMK00717) | 訂單:2507EFE022/013 CG2 <生產備註> 事項如下 . 鍍鋅表面不可有鋅痕、壓痕、凹陷、及刮傷 、應變痕等。 (RMK00054) . 此經銷商保證平均厚度在1/2厚度公差內，厚度量測NG時，如單位長度符合範圍，請放行 (RMK00402) . 此客戶有保證 全板形 急峻度 ≦ 0.7% ( ≦ 12 I-UNIT ) (RMK00583) . 【美加訂單生產注意事項-CG2】1.使用SUB-NOZZLE (RMK00717) | 訂單:2507EFE022/013 CC1 <生產備註> 事項如下 . 正面面漆(20U)及正面總膜厚(25U)要求管制90%以上之膜厚,未達標準降級. (RMK00054) . 若背面面漆(20U)及背面總膜厚(25U)時要求管制90%以上之膜厚,未達標準降級 (RMK00054) . 面漆=18U(90%)~請購基準22U(110%),標準板總膜厚=5+20U(100%面漆). (RMK00054) . 30CM*全寬*留1塊給LAB及1塊給塗料商, (RMK00054) . 【色差】1.1.此客戶對面漆(非B開頭之色碼)目視色差要求較高,請依限度樣本進行目視色差管制★--->發生過訴賠 (RMK00248) . 【色差】1.2.若針對特殊顏色需特別管理時，請品檢忽略1.1.的規定以特別規定為主 (RMK00248) . 此經銷商保證平均厚度在1/2厚度公差內，厚度量測NG時，如單位長度符合範圍，請放行 (RMK00402) . 【捲取】注意！本單為直立式包裝。禁用STAGGER捲取送包裝！送RCL重處理例外。 (RMK00512) . 此客戶有保證 全板形 急峻度 ≦ 0.7% ( ≦ 12 I-UNIT ) (RMK00583) . 【水痕】因TOP 為YCP 近似深黑色水痕可能嚴重，因此指定CC1生產注意W/Q 使用純水與水量控制 (RMK00588) . 【水痕】因YCP 近似深黑色水痕可能嚴重，因此指定CC1生產注意W/Q 使用純水與水量控制 (RMK00596) . 【美加訂單生產注意事項-CCP】1.請烤漆入口依照正背面漆鋼捲投向規定進行鋼捲投入。 (RMK00717) . 【美加訂單生產注意事項-CCP】2.烤漆入口依照鋼捲投向規定進行鋼捲投入。(CR1/CG1 CR2/CG2-->正向入料。CR1/CG2 CR2/CG1-->反向入料) (RMK00717) . 【美加訂單生產注意事項-CCP】3.此訂單背面漆一律採Nature塗裝，塗裝黏度設定40秒以上 (RMK00717) | 訂單:2507EFE022/013 CC2 <生產備註> 事項如下 . 正面面漆(20U)及正面總膜厚(25U)要求管制90%以上之膜厚,未達標準降級. (RMK00054) . 若背面面漆(20U)及背面總膜厚(25U)時要求管制90%以上之膜厚,未達標準降級 (RMK00054) . 面漆=18U(90%)~請購基準22U(110%),標準板總膜厚=5+20U(100%面漆). (RMK00054) . 30CM*全寬*留1塊給LAB及1塊給塗料商, (RMK00054) . 【色差】1.1.此客戶對面漆(非B開頭之色碼)目視色差要求較高,請依限度樣本進行目視色差管制★--->發生過訴賠 (RMK00248) . 【色差】1.2.若針對特殊顏色需特別管理時，請品檢忽略1.1.的規定以特別規定為主 (RMK00248) . 此經銷商保證平均厚度在1/2厚度公差內，厚度量測NG時，如單位長度符合範圍，請放行 (RMK00402) . 【捲取】注意！本單為直立式包裝。禁用STAGGER捲取送包裝！送RCL重處理例外。 (RMK00512) . 此客戶有保證 全板形 急峻度 ≦ 0.7% ( ≦ 12 I-UNIT ) (RMK00583) . 【水痕】因TOP 為YCP 近似深黑色水痕可能嚴重，因此指定CC1生產注意W/Q 使用純水與水量控制 (RMK00588) . 【水痕】因YCP 近似深黑色水痕可能嚴重，因此指定CC1生產注意W/Q 使用純水與水量控制 (RMK00596) . 【美加訂單生產注意事項-CCP】1.請烤漆入口依照正背面漆鋼捲投向規定進行鋼捲投入。 (RMK00717) . 【美加訂單生產注意事項-CCP】2.烤漆入口依照鋼捲投向規定進行鋼捲投入。(CR1/CG1 CR2/CG2-->正向入料。CR1/CG2 CR2/CG1-->反向入料) (RMK00717) . 【美加訂單生產注意事項-CCP】3.此訂單背面漆一律採Nature塗裝，塗裝黏度設定40秒以上 (RMK00717) | 訂單:2507EFE022/013 RCL <生產備註> 事項如下 . 【捲取】注意！本單為直立式包裝。禁用STAGGER捲取送包裝！送RCL重處理例外。 (RMK00512) | 訂單:2507EFE022/013 CCPK 無 <生產備註> 事項 | 訂單:2507EFE022/013 CGQC 無 <品檢備註> 事項 | 訂單:2507EFE022/013 CCQC <品檢備註> 事項如下 . 【色差】1.1.此客戶對面漆(非B開頭之色碼)目視色差要求較高,請依限度樣本進行目視色差管制★--->發生過訴賠 (RMK00248) . 【色差】1.2.若針對特殊顏色需特別管理時，請品檢忽略1.1.的規定以特別規定為主 (RMK00248) . 【捲取】注意！本單為直立式包裝。禁用STAGGER捲取送包裝！送RCL重處理例外。 (RMK00512) . 【水痕】因TOP 為YCP 近似深黑色水痕可能嚴重，因此指定CC1生產注意W/Q 使用純水與水量控制 (RMK00588) | 訂單:2507EFE022/013 TOL 無 <生產備註> 事項 |  | 訂單 2507EFE022/013 修改記錄如下: 20250612 09:35:46 (06023) 退火碼: >> S1, 用途碼: >> COG007, 背面標示: >> S000, 訂單背面顏色(五碼): >> BW73Z, 背面漆膜厚: >> NOM, 背面漆塗漆型式幾塗幾烤: >> 2, 鉻酸鹽: >> Z, 訂單厚度: >> 0.015, 訂單重: >> 40, 重量容許率(下限): >> 10, 重量容許率(上限): >> 10, 訂單寬度: >> 36, 鍍製方式: >> AC, 鋼捲內徑: >> 508, 鋼捲下限重: >> 3, 鋼捲上限重: >> 4.5, 壓花條件碼: >> -, 表面花紋: >> R, 綠色識別碼: >> -, 印刷輥號: >> -, 產品代碼: >> PPGL, 皮膜碼: >> -, 單位別: >> I, 油品種類: >> Z, 塗油量: >> Z, 包裝代碼: >> E0 , 保護膜碼: >> -, 客戶試片取樣型式: >> -, 調質碼: >> S, 套筒碼: >> P , 規格: >> A792SSGR33, 製造標準: >> ASTM, 表面處理劑種類: >> Z, 表面處理劑塗佈量: >> Z, 伸長率測試: >> N, 硬度測試碼: >> N, 抗拉強度測試: >> N, 降伏強度測試: >> N, 厚度變異: >> 0, 訂單正面顏色(五碼): >> SYT9P, 正面漆膜厚: >> 25, 正面漆塗漆型式幾塗幾烤: >> 2, 修邊碼: >> Y, 重量碼: >> AW, 鋼捲捲向: >> O, 鍍層碼: >> AZ50, | F:保證1/2 ASTM 厚度公差
PPGL | 2507EFE022/014 |  | 1. 製造標準為MS、ASTM或銷新加坡之訂單，若無技術指定優先用料，請優先使用國內料，勿使用ANFEN (OFP00406)-{.不符.} | 1. 製造標準為MS、ASTM或銷新加坡之訂單，若無技術指定優先用料，請優先使用國內料，勿使用ANFEN (OFP00406)-{.不符.} 2. 【提醒】！本單為直立式包裝，嚴禁鍍鋅或烤漆後以STAGGER捲取 (OFP00451)-{.不符.} 3. ※超耐候一系列用途要確認是否有英制公差需求，有英制公差需求時選配碼用ON027※ (OFP00680)-{.不符.} 4. 此經銷商有簽訂1/2厚度公差保證(無厚度變異),請調整冷軋與鍍鋅厚度公差管制範圍. 保證 ASTM 厚度公差 (OFP00180)-{.不符.} | 訂單:2507EFE022/014 CPL <生產備註> 事項如下 . 除HGI/ HGL 訂單邊緣不噴油. 其餘皆側緣噴油 (RMK00285) . 【美加訂單生產注意事項-CPL】1.客戶美加地區訂單實施修邊刀最大使用顆數上限(20顆) (RMK00717) . 【美加訂單生產注意事項-CPL】2.排程備註:注意修邊品質與毛邊 (RMK00717) . 【美加訂單生產注意事項-CPL】3.去毛邊輥的管制：兩側壓力均設定1.0 kg/cm2 (RMK00717) | 訂單:2507EFE022/014 CR1 <生產備註> 事項如下 . 此經銷商保證平均厚度在1/2厚度公差內，厚度量測NG時，如單位長度符合範圍，請放行 (RMK00402) . 此客戶有保證 全板形 急峻度 ≦ 0.7% ( ≦ 12 I-UNIT ) (RMK00583) . 【美加訂單生產注意事項-CR】1.兩側各加開一個spot cooling增加冷卻效果。 (RMK00717) . 【美加訂單生產注意事項-CR】2.發生毛邊時，請降速生產減輕毛邊程度，暫留討論後再處置。 (RMK00717) | 訂單:2507EFE022/014 CR2 <生產備註> 事項如下 . 此經銷商保證平均厚度在1/2厚度公差內，厚度量測NG時，如單位長度符合範圍，請放行 (RMK00402) . 此客戶有保證 全板形 急峻度 ≦ 0.7% ( ≦ 12 I-UNIT ) (RMK00583) . 【美加訂單生產注意事項-CR】1.兩側各加開一個spot cooling增加冷卻效果。 (RMK00717) . 【美加訂單生產注意事項-CR】2.發生毛邊時，請降速生產減輕毛邊程度，暫留討論後再處置。 (RMK00717) | 訂單:2507EFE022/014 CG1 <生產備註> 事項如下 . 鍍鋅表面不可有鋅痕、壓痕、凹陷、及刮傷 、應變痕等。 (RMK00054) . 此經銷商保證平均厚度在1/2厚度公差內，厚度量測NG時，如單位長度符合範圍，請放行 (RMK00402) . 此客戶有保證 全板形 急峻度 ≦ 0.7% ( ≦ 12 I-UNIT ) (RMK00583) . 【美加訂單生產注意事項-CG1】副操確認完回控制室後，於生產排程鋼號旁簽名紀錄，以利後續追查(該排程生產完，排程單將保留)。 (RMK00717) . 【美加訂單生產注意事項-CG1】中央段副操每顆銲道出Pot時觀察銲道同時，確認Beaver Tail與鋼板接觸之Guide Roll羊毛氈狀況，並適時添加潤滑油(避免乾掉)。 (RMK00717) | 訂單:2507EFE022/014 CG2 <生產備註> 事項如下 . 鍍鋅表面不可有鋅痕、壓痕、凹陷、及刮傷 、應變痕等。 (RMK00054) . 此經銷商保證平均厚度在1/2厚度公差內，厚度量測NG時，如單位長度符合範圍，請放行 (RMK00402) . 此客戶有保證 全板形 急峻度 ≦ 0.7% ( ≦ 12 I-UNIT ) (RMK00583) . 【美加訂單生產注意事項-CG2】1.使用SUB-NOZZLE (RMK00717) | 訂單:2507EFE022/014 CC1 <生產備註> 事項如下 . 正面面漆(20U)及正面總膜厚(25U)要求管制90%以上之膜厚,未達標準降級. (RMK00054) . 若背面面漆(20U)及背面總膜厚(25U)時要求管制90%以上之膜厚,未達標準降級 (RMK00054) . 面漆=18U(90%)~請購基準22U(110%),標準板總膜厚=5+20U(100%面漆). (RMK00054) . 30CM*全寬*留1塊給LAB及1塊給塗料商, (RMK00054) . 【色差】1.1.此客戶對面漆(非B開頭之色碼)目視色差要求較高,請依限度樣本進行目視色差管制★--->發生過訴賠 (RMK00248) . 【色差】1.2.若針對特殊顏色需特別管理時，請品檢忽略1.1.的規定以特別規定為主 (RMK00248) . 此經銷商保證平均厚度在1/2厚度公差內，厚度量測NG時，如單位長度符合範圍，請放行 (RMK00402) . 【捲取】注意！本單為直立式包裝。禁用STAGGER捲取送包裝！送RCL重處理例外。 (RMK00512) . 此客戶有保證 全板形 急峻度 ≦ 0.7% ( ≦ 12 I-UNIT ) (RMK00583) . 【美加訂單生產注意事項-CCP】1.請烤漆入口依照正背面漆鋼捲投向規定進行鋼捲投入。 (RMK00717) . 【美加訂單生產注意事項-CCP】2.烤漆入口依照鋼捲投向規定進行鋼捲投入。(CR1/CG1 CR2/CG2-->正向入料。CR1/CG2 CR2/CG1-->反向入料) (RMK00717) . 【美加訂單生產注意事項-CCP】3.此訂單背面漆一律採Nature塗裝，塗裝黏度設定40秒以上 (RMK00717) | 訂單:2507EFE022/014 CC2 <生產備註> 事項如下 . 正面面漆(20U)及正面總膜厚(25U)要求管制90%以上之膜厚,未達標準降級. (RMK00054) . 若背面面漆(20U)及背面總膜厚(25U)時要求管制90%以上之膜厚,未達標準降級 (RMK00054) . 面漆=18U(90%)~請購基準22U(110%),標準板總膜厚=5+20U(100%面漆). (RMK00054) . 30CM*全寬*留1塊給LAB及1塊給塗料商, (RMK00054) . 【色差】1.1.此客戶對面漆(非B開頭之色碼)目視色差要求較高,請依限度樣本進行目視色差管制★--->發生過訴賠 (RMK00248) . 【色差】1.2.若針對特殊顏色需特別管理時，請品檢忽略1.1.的規定以特別規定為主 (RMK00248) . 此經銷商保證平均厚度在1/2厚度公差內，厚度量測NG時，如單位長度符合範圍，請放行 (RMK00402) . 【捲取】注意！本單為直立式包裝。禁用STAGGER捲取送包裝！送RCL重處理例外。 (RMK00512) . 此客戶有保證 全板形 急峻度 ≦ 0.7% ( ≦ 12 I-UNIT ) (RMK00583) . 【美加訂單生產注意事項-CCP】1.請烤漆入口依照正背面漆鋼捲投向規定進行鋼捲投入。 (RMK00717) . 【美加訂單生產注意事項-CCP】2.烤漆入口依照鋼捲投向規定進行鋼捲投入。(CR1/CG1 CR2/CG2-->正向入料。CR1/CG2 CR2/CG1-->反向入料) (RMK00717) . 【美加訂單生產注意事項-CCP】3.此訂單背面漆一律採Nature塗裝，塗裝黏度設定40秒以上 (RMK00717) | 訂單:2507EFE022/014 RCL <生產備註> 事項如下 . 【捲取】注意！本單為直立式包裝。禁用STAGGER捲取送包裝！送RCL重處理例外。 (RMK00512) | 訂單:2507EFE022/014 CCPK 無 <生產備註> 事項 | 訂單:2507EFE022/014 CGQC 無 <品檢備註> 事項 | 訂單:2507EFE022/014 CCQC <品檢備註> 事項如下 . 【色差】1.1.此客戶對面漆(非B開頭之色碼)目視色差要求較高,請依限度樣本進行目視色差管制★--->發生過訴賠 (RMK00248) . 【色差】1.2.若針對特殊顏色需特別管理時，請品檢忽略1.1.的規定以特別規定為主 (RMK00248) . 【捲取】注意！本單為直立式包裝。禁用STAGGER捲取送包裝！送RCL重處理例外。 (RMK00512) | 訂單:2507EFE022/014 TOL 無 <生產備註> 事項 |  | 訂單 2507EFE022/014 修改記錄如下: 20250612 09:35:49 (06023) 退火碼: >> S1, 用途碼: >> COG003, 背面標示: >> S000, 訂單背面顏色(五碼): >> BW73Z, 背面漆膜厚: >> NOM, 背面漆塗漆型式幾塗幾烤: >> 2, 鉻酸鹽: >> Z, 訂單厚度: >> 0.015, 訂單重: >> 20, 重量容許率(下限): >> 10, 重量容許率(上限): >> 10, 訂單寬度: >> 36, 鍍製方式: >> AC, 鋼捲內徑: >> 508, 鋼捲下限重: >> 3, 鋼捲上限重: >> 4.5, 壓花條件碼: >> -, 表面花紋: >> R, 綠色識別碼: >> -, 印刷輥號: >> -, 產品代碼: >> PPGL, 皮膜碼: >> -, 單位別: >> I, 油品種類: >> Z, 塗油量: >> Z, 包裝代碼: >> E0 , 保護膜碼: >> -, 客戶試片取樣型式: >> -, 調質碼: >> S, 套筒碼: >> P , 規格: >> A792SSGR33, 製造標準: >> ASTM, 表面處理劑種類: >> Z, 表面處理劑塗佈量: >> Z, 伸長率測試: >> N, 硬度測試碼: >> N, 抗拉強度測試: >> N, 降伏強度測試: >> N, 厚度變異: >> 0, 訂單正面顏色(五碼): >> SBG40, 正面漆膜厚: >> 25, 正面漆塗漆型式幾塗幾烤: >> 2, 修邊碼: >> Y, 重量碼: >> AW, 鋼捲捲向: >> O, 鍍層碼: >> AZ50, | F:保證1/2 ASTM 厚度公差
PPGL | 2507EFE022/015 |  | 1. 製造標準為MS、ASTM或銷新加坡之訂單，若無技術指定優先用料，請優先使用國內料，勿使用ANFEN (OFP00406)-{.不符.} | 1. 製造標準為MS、ASTM或銷新加坡之訂單，若無技術指定優先用料，請優先使用國內料，勿使用ANFEN (OFP00406)-{.不符.} 2. 【提醒】！本單為直立式包裝，嚴禁鍍鋅或烤漆後以STAGGER捲取 (OFP00451)-{.不符.} 3. ※超耐候一系列用途要確認是否有英制公差需求，有英制公差需求時選配碼用ON027※ (OFP00680)-{.不符.} 4. 此經銷商有簽訂1/2厚度公差保證(無厚度變異),請調整冷軋與鍍鋅厚度公差管制範圍. 保證 ASTM 厚度公差 (OFP00180)-{.不符.} | 訂單:2507EFE022/015 CPL <生產備註> 事項如下 . 除HGI/ HGL 訂單邊緣不噴油. 其餘皆側緣噴油 (RMK00285) . 【美加訂單生產注意事項-CPL】1.客戶美加地區訂單實施修邊刀最大使用顆數上限(20顆) (RMK00717) . 【美加訂單生產注意事項-CPL】2.排程備註:注意修邊品質與毛邊 (RMK00717) . 【美加訂單生產注意事項-CPL】3.去毛邊輥的管制：兩側壓力均設定1.0 kg/cm2 (RMK00717) | 訂單:2507EFE022/015 CR1 <生產備註> 事項如下 . 此經銷商保證平均厚度在1/2厚度公差內，厚度量測NG時，如單位長度符合範圍，請放行 (RMK00402) . 此客戶有保證 全板形 急峻度 ≦ 0.7% ( ≦ 12 I-UNIT ) (RMK00583) . 【美加訂單生產注意事項-CR】1.兩側各加開一個spot cooling增加冷卻效果。 (RMK00717) . 【美加訂單生產注意事項-CR】2.發生毛邊時，請降速生產減輕毛邊程度，暫留討論後再處置。 (RMK00717) | 訂單:2507EFE022/015 CR2 <生產備註> 事項如下 . 此經銷商保證平均厚度在1/2厚度公差內，厚度量測NG時，如單位長度符合範圍，請放行 (RMK00402) . 此客戶有保證 全板形 急峻度 ≦ 0.7% ( ≦ 12 I-UNIT ) (RMK00583) . 【美加訂單生產注意事項-CR】1.兩側各加開一個spot cooling增加冷卻效果。 (RMK00717) . 【美加訂單生產注意事項-CR】2.發生毛邊時，請降速生產減輕毛邊程度，暫留討論後再處置。 (RMK00717) | 訂單:2507EFE022/015 CG1 <生產備註> 事項如下 . 鍍鋅表面不可有鋅痕、壓痕、凹陷、及刮傷 、應變痕等。 (RMK00054) . 此經銷商保證平均厚度在1/2厚度公差內，厚度量測NG時，如單位長度符合範圍，請放行 (RMK00402) . 此客戶有保證 全板形 急峻度 ≦ 0.7% ( ≦ 12 I-UNIT ) (RMK00583) . 【美加訂單生產注意事項-CG1】副操確認完回控制室後，於生產排程鋼號旁簽名紀錄，以利後續追查(該排程生產完，排程單將保留)。 (RMK00717) . 【美加訂單生產注意事項-CG1】中央段副操每顆銲道出Pot時觀察銲道同時，確認Beaver Tail與鋼板接觸之Guide Roll羊毛氈狀況，並適時添加潤滑油(避免乾掉)。 (RMK00717) | 訂單:2507EFE022/015 CG2 <生產備註> 事項如下 . 鍍鋅表面不可有鋅痕、壓痕、凹陷、及刮傷 、應變痕等。 (RMK00054) . 此經銷商保證平均厚度在1/2厚度公差內，厚度量測NG時，如單位長度符合範圍，請放行 (RMK00402) . 此客戶有保證 全板形 急峻度 ≦ 0.7% ( ≦ 12 I-UNIT ) (RMK00583) . 【美加訂單生產注意事項-CG2】1.使用SUB-NOZZLE (RMK00717) | 訂單:2507EFE022/015 CC1 <生產備註> 事項如下 . 正面面漆(20U)及正面總膜厚(25U)要求管制90%以上之膜厚,未達標準降級. (RMK00054) . 若背面面漆(20U)及背面總膜厚(25U)時要求管制90%以上之膜厚,未達標準降級 (RMK00054) . 面漆=18U(90%)~請購基準22U(110%),標準板總膜厚=5+20U(100%面漆). (RMK00054) . 30CM*全寬*留1塊給LAB及1塊給塗料商, (RMK00054) . 【色差】1.1.此客戶對面漆(非B開頭之色碼)目視色差要求較高,請依限度樣本進行目視色差管制★--->發生過訴賠 (RMK00248) . 【色差】1.2.若針對特殊顏色需特別管理時，請品檢忽略1.1.的規定以特別規定為主 (RMK00248) . 此經銷商保證平均厚度在1/2厚度公差內，厚度量測NG時，如單位長度符合範圍，請放行 (RMK00402) . 【捲取】注意！本單為直立式包裝。禁用STAGGER捲取送包裝！送RCL重處理例外。 (RMK00512) . 此客戶有保證 全板形 急峻度 ≦ 0.7% ( ≦ 12 I-UNIT ) (RMK00583) . 【美加訂單生產注意事項-CCP】1.請烤漆入口依照正背面漆鋼捲投向規定進行鋼捲投入。 (RMK00717) . 【美加訂單生產注意事項-CCP】2.烤漆入口依照鋼捲投向規定進行鋼捲投入。(CR1/CG1 CR2/CG2-->正向入料。CR1/CG2 CR2/CG1-->反向入料) (RMK00717) . 【美加訂單生產注意事項-CCP】3.此訂單背面漆一律採Nature塗裝，塗裝黏度設定40秒以上 (RMK00717) | 訂單:2507EFE022/015 CC2 <生產備註> 事項如下 . 正面面漆(20U)及正面總膜厚(25U)要求管制90%以上之膜厚,未達標準降級. (RMK00054) . 若背面面漆(20U)及背面總膜厚(25U)時要求管制90%以上之膜厚,未達標準降級 (RMK00054) . 面漆=18U(90%)~請購基準22U(110%),標準板總膜厚=5+20U(100%面漆). (RMK00054) . 30CM*全寬*留1塊給LAB及1塊給塗料商, (RMK00054) . 【色差】1.1.此客戶對面漆(非B開頭之色碼)目視色差要求較高,請依限度樣本進行目視色差管制★--->發生過訴賠 (RMK00248) . 【色差】1.2.若針對特殊顏色需特別管理時，請品檢忽略1.1.的規定以特別規定為主 (RMK00248) . 此經銷商保證平均厚度在1/2厚度公差內，厚度量測NG時，如單位長度符合範圍，請放行 (RMK00402) . 【捲取】注意！本單為直立式包裝。禁用STAGGER捲取送包裝！送RCL重處理例外。 (RMK00512) . 此客戶有保證 全板形 急峻度 ≦ 0.7% ( ≦ 12 I-UNIT ) (RMK00583) . 【美加訂單生產注意事項-CCP】1.請烤漆入口依照正背面漆鋼捲投向規定進行鋼捲投入。 (RMK00717) . 【美加訂單生產注意事項-CCP】2.烤漆入口依照鋼捲投向規定進行鋼捲投入。(CR1/CG1 CR2/CG2-->正向入料。CR1/CG2 CR2/CG1-->反向入料) (RMK00717) . 【美加訂單生產注意事項-CCP】3.此訂單背面漆一律採Nature塗裝，塗裝黏度設定40秒以上 (RMK00717) | 訂單:2507EFE022/015 RCL <生產備註> 事項如下 . 【捲取】注意！本單為直立式包裝。禁用STAGGER捲取送包裝！送RCL重處理例外。 (RMK00512) | 訂單:2507EFE022/015 CCPK 無 <生產備註> 事項 | 訂單:2507EFE022/015 CGQC 無 <品檢備註> 事項 | 訂單:2507EFE022/015 CCQC <品檢備註> 事項如下 . 【色差】1.1.此客戶對面漆(非B開頭之色碼)目視色差要求較高,請依限度樣本進行目視色差管制★--->發生過訴賠 (RMK00248) . 【色差】1.2.若針對特殊顏色需特別管理時，請品檢忽略1.1.的規定以特別規定為主 (RMK00248) . 【捲取】注意！本單為直立式包裝。禁用STAGGER捲取送包裝！送RCL重處理例外。 (RMK00512) | 訂單:2507EFE022/015 TOL 無 <生產備註> 事項 |  | 訂單 2507EFE022/015 修改記錄如下: 20250612 09:35:51 (06023) 退火碼: >> S1, 用途碼: >> COG007, 背面標示: >> S000, 訂單背面顏色(五碼): >> BW73Z, 背面漆膜厚: >> NOM, 背面漆塗漆型式幾塗幾烤: >> 2, 鉻酸鹽: >> Z, 訂單厚度: >> 0.015, 訂單重: >> 20, 重量容許率(下限): >> 10, 重量容許率(上限): >> 10, 訂單寬度: >> 36, 鍍製方式: >> AC, 鋼捲內徑: >> 508, 鋼捲下限重: >> 3, 鋼捲上限重: >> 4.5, 壓花條件碼: >> -, 表面花紋: >> R, 綠色識別碼: >> -, 印刷輥號: >> -, 產品代碼: >> PPGL, 皮膜碼: >> -, 單位別: >> I, 油品種類: >> Z, 塗油量: >> Z, 包裝代碼: >> E0 , 保護膜碼: >> -, 客戶試片取樣型式: >> -, 調質碼: >> S, 套筒碼: >> P , 規格: >> A792SSGR33, 製造標準: >> ASTM, 表面處理劑種類: >> Z, 表面處理劑塗佈量: >> Z, 伸長率測試: >> N, 硬度測試碼: >> N, 抗拉強度測試: >> N, 降伏強度測試: >> N, 厚度變異: >> 0, 訂單正面顏色(五碼): >> SBH7N, 正面漆膜厚: >> 25, 正面漆塗漆型式幾塗幾烤: >> 2, 修邊碼: >> Y, 重量碼: >> AW, 鋼捲捲向: >> O, 鍍層碼: >> AZ50, | F:保證1/2 ASTM 厚度公差
PPGL | 2507EFE022/016 |  | 1. 製造標準為MS、ASTM或銷新加坡之訂單，若無技術指定優先用料，請優先使用國內料，勿使用ANFEN (OFP00406)-{.不符.} | 1. 製造標準為MS、ASTM或銷新加坡之訂單，若無技術指定優先用料，請優先使用國內料，勿使用ANFEN (OFP00406)-{.不符.} 2. 【提醒】！本單為直立式包裝，嚴禁鍍鋅或烤漆後以STAGGER捲取 (OFP00451)-{.不符.} 3. 此經銷商有簽訂1/2厚度公差保證(無厚度變異),請調整冷軋與鍍鋅厚度公差管制範圍. 保證 ASTM 厚度公差 (OFP00180)-{.不符.} | 訂單:2507EFE022/016 CPL <生產備註> 事項如下 . 除HGI/ HGL 訂單邊緣不噴油. 其餘皆側緣噴油 (RMK00285) . 【美加訂單生產注意事項-CPL】1.客戶美加地區訂單實施修邊刀最大使用顆數上限(20顆) (RMK00717) . 【美加訂單生產注意事項-CPL】2.排程備註:注意修邊品質與毛邊 (RMK00717) . 【美加訂單生產注意事項-CPL】3.去毛邊輥的管制：兩側壓力均設定1.0 kg/cm2 (RMK00717) | 訂單:2507EFE022/016 CR1 <生產備註> 事項如下 . 此經銷商保證平均厚度在1/2厚度公差內，厚度量測NG時，如單位長度符合範圍，請放行 (RMK00402) . 此客戶有保證 全板形 急峻度 ≦ 0.7% ( ≦ 12 I-UNIT ) (RMK00583) . 【美加訂單生產注意事項-CR】1.兩側各加開一個spot cooling增加冷卻效果。 (RMK00717) . 【美加訂單生產注意事項-CR】2.發生毛邊時，請降速生產減輕毛邊程度，暫留討論後再處置。 (RMK00717) | 訂單:2507EFE022/016 CR2 <生產備註> 事項如下 . 此經銷商保證平均厚度在1/2厚度公差內，厚度量測NG時，如單位長度符合範圍，請放行 (RMK00402) . 此客戶有保證 全板形 急峻度 ≦ 0.7% ( ≦ 12 I-UNIT ) (RMK00583) . 【美加訂單生產注意事項-CR】1.兩側各加開一個spot cooling增加冷卻效果。 (RMK00717) . 【美加訂單生產注意事項-CR】2.發生毛邊時，請降速生產減輕毛邊程度，暫留討論後再處置。 (RMK00717) | 訂單:2507EFE022/016 CG1 <生產備註> 事項如下 . 此經銷商保證平均厚度在1/2厚度公差內，厚度量測NG時，如單位長度符合範圍，請放行 (RMK00402) . 此客戶有保證 全板形 急峻度 ≦ 0.7% ( ≦ 12 I-UNIT ) (RMK00583) . 【美加訂單生產注意事項-CG1】副操確認完回控制室後，於生產排程鋼號旁簽名紀錄，以利後續追查(該排程生產完，排程單將保留)。 (RMK00717) . 【美加訂單生產注意事項-CG1】中央段副操每顆銲道出Pot時觀察銲道同時，確認Beaver Tail與鋼板接觸之Guide Roll羊毛氈狀況，並適時添加潤滑油(避免乾掉)。 (RMK00717) | 訂單:2507EFE022/016 CG2 <生產備註> 事項如下 . 此經銷商保證平均厚度在1/2厚度公差內，厚度量測NG時，如單位長度符合範圍，請放行 (RMK00402) . 此客戶有保證 全板形 急峻度 ≦ 0.7% ( ≦ 12 I-UNIT ) (RMK00583) . 【美加訂單生產注意事項-CG2】1.使用SUB-NOZZLE (RMK00717) | 訂單:2507EFE022/016 CC1 <生產備註> 事項如下 . 【色差】1.1.此客戶對面漆(非B開頭之色碼)目視色差要求較高,請依限度樣本進行目視色差管制★--->發生過訴賠 (RMK00248) . 【色差】1.2.若針對特殊顏色需特別管理時，請品檢忽略1.1.的規定以特別規定為主 (RMK00248) . 此經銷商保證平均厚度在1/2厚度公差內，厚度量測NG時，如單位長度符合範圍，請放行 (RMK00402) . 【捲取】注意！本單為直立式包裝。禁用STAGGER捲取送包裝！送RCL重處理例外。 (RMK00512) . 此客戶有保證 全板形 急峻度 ≦ 0.7% ( ≦ 12 I-UNIT ) (RMK00583) . 【美加訂單生產注意事項-CCP】1.請烤漆入口依照正背面漆鋼捲投向規定進行鋼捲投入。 (RMK00717) . 【美加訂單生產注意事項-CCP】2.烤漆入口依照鋼捲投向規定進行鋼捲投入。(CR1/CG1 CR2/CG2-->正向入料。CR1/CG2 CR2/CG1-->反向入料) (RMK00717) . 【美加訂單生產注意事項-CCP】3.此訂單背面漆一律採Nature塗裝，塗裝黏度設定40秒以上 (RMK00717) | 訂單:2507EFE022/016 CC2 <生產備註> 事項如下 . 【色差】1.1.此客戶對面漆(非B開頭之色碼)目視色差要求較高,請依限度樣本進行目視色差管制★--->發生過訴賠 (RMK00248) . 【色差】1.2.若針對特殊顏色需特別管理時，請品檢忽略1.1.的規定以特別規定為主 (RMK00248) . 此經銷商保證平均厚度在1/2厚度公差內，厚度量測NG時，如單位長度符合範圍，請放行 (RMK00402) . 【捲取】注意！本單為直立式包裝。禁用STAGGER捲取送包裝！送RCL重處理例外。 (RMK00512) . 此客戶有保證 全板形 急峻度 ≦ 0.7% ( ≦ 12 I-UNIT ) (RMK00583) . 【美加訂單生產注意事項-CCP】1.請烤漆入口依照正背面漆鋼捲投向規定進行鋼捲投入。 (RMK00717) . 【美加訂單生產注意事項-CCP】2.烤漆入口依照鋼捲投向規定進行鋼捲投入。(CR1/CG1 CR2/CG2-->正向入料。CR1/CG2 CR2/CG1-->反向入料) (RMK00717) . 【美加訂單生產注意事項-CCP】3.此訂單背面漆一律採Nature塗裝，塗裝黏度設定40秒以上 (RMK00717) | 訂單:2507EFE022/016 RCL <生產備註> 事項如下 . 【捲取】注意！本單為直立式包裝。禁用STAGGER捲取送包裝！送RCL重處理例外。 (RMK00512) | 訂單:2507EFE022/016 CCPK 無 <生產備註> 事項 | 訂單:2507EFE022/016 CGQC 無 <品檢備註> 事項 | 訂單:2507EFE022/016 CCQC <品檢備註> 事項如下 . 【色差】1.1.此客戶對面漆(非B開頭之色碼)目視色差要求較高,請依限度樣本進行目視色差管制★--->發生過訴賠 (RMK00248) . 【色差】1.2.若針對特殊顏色需特別管理時，請品檢忽略1.1.的規定以特別規定為主 (RMK00248) . 【捲取】注意！本單為直立式包裝。禁用STAGGER捲取送包裝！送RCL重處理例外。 (RMK00512) | 訂單:2507EFE022/016 TOL 無 <生產備註> 事項 |  | 訂單 2507EFE022/016 修改記錄如下: 20250612 09:35:54 (06023) 退火碼: >> S1, 用途碼: >> COA001, 背面標示: >> S000, 訂單背面顏色(五碼): >> BW73Z, 背面漆膜厚: >> NOM, 背面漆塗漆型式幾塗幾烤: >> 2, 鉻酸鹽: >> Z, 訂單厚度: >> 0.015, 訂單重: >> 20, 重量容許率(下限): >> 10, 重量容許率(上限): >> 10, 訂單寬度: >> 36, 鍍製方式: >> AC, 鋼捲內徑: >> 508, 鋼捲下限重: >> 3, 鋼捲上限重: >> 4.5, 壓花條件碼: >> -, 表面花紋: >> R, 綠色識別碼: >> -, 印刷輥號: >> -, 產品代碼: >> PPGL, 皮膜碼: >> -, 單位別: >> I, 油品種類: >> Z, 塗油量: >> Z, 包裝代碼: >> E0 , 保護膜碼: >> -, 客戶試片取樣型式: >> -, 調質碼: >> S, 套筒碼: >> P , 規格: >> A792SSGR33, 製造標準: >> ASTM, 表面處理劑種類: >> Z, 表面處理劑塗佈量: >> Z, 伸長率測試: >> N, 硬度測試碼: >> N, 抗拉強度測試: >> N, 降伏強度測試: >> N, 厚度變異: >> 0, 訂單正面顏色(五碼): >> SR627, 正面漆膜厚: >> 25, 正面漆塗漆型式幾塗幾烤: >> 2, 修邊碼: >> Y, 重量碼: >> AW, 鋼捲捲向: >> O, 鍍層碼: >> AZ50, | F:保證1/2 ASTM 厚度公差
PPGL | 2507EFE022/017 |  | 1. 製造標準為MS、ASTM或銷新加坡之訂單，若無技術指定優先用料，請優先使用國內料，勿使用ANFEN (OFP00406)-{.不符.} | 1. 製造標準為MS、ASTM或銷新加坡之訂單，若無技術指定優先用料，請優先使用國內料，勿使用ANFEN (OFP00406)-{.不符.} 2. 【提醒】！本單為直立式包裝，嚴禁鍍鋅或烤漆後以STAGGER捲取 (OFP00451)-{.不符.} 3. ※超耐候一系列用途要確認是否有英制公差需求，有英制公差需求時選配碼用ON027※ (OFP00680)-{.不符.} 4. 此經銷商有簽訂1/2厚度公差保證(無厚度變異),請調整冷軋與鍍鋅厚度公差管制範圍. 保證 ASTM 厚度公差 (OFP00180)-{.不符.} | 訂單:2507EFE022/017 CPL <生產備註> 事項如下 . 除HGI/ HGL 訂單邊緣不噴油. 其餘皆側緣噴油 (RMK00285) . 【美加訂單生產注意事項-CPL】1.客戶美加地區訂單實施修邊刀最大使用顆數上限(20顆) (RMK00717) . 【美加訂單生產注意事項-CPL】2.排程備註:注意修邊品質與毛邊 (RMK00717) . 【美加訂單生產注意事項-CPL】3.去毛邊輥的管制：兩側壓力均設定1.0 kg/cm2 (RMK00717) | 訂單:2507EFE022/017 CR1 <生產備註> 事項如下 . 此經銷商保證平均厚度在1/2厚度公差內，厚度量測NG時，如單位長度符合範圍，請放行 (RMK00402) . 此客戶有保證 全板形 急峻度 ≦ 0.7% ( ≦ 12 I-UNIT ) (RMK00583) . 【美加訂單生產注意事項-CR】1.兩側各加開一個spot cooling增加冷卻效果。 (RMK00717) . 【美加訂單生產注意事項-CR】2.發生毛邊時，請降速生產減輕毛邊程度，暫留討論後再處置。 (RMK00717) | 訂單:2507EFE022/017 CR2 <生產備註> 事項如下 . 此經銷商保證平均厚度在1/2厚度公差內，厚度量測NG時，如單位長度符合範圍，請放行 (RMK00402) . 此客戶有保證 全板形 急峻度 ≦ 0.7% ( ≦ 12 I-UNIT ) (RMK00583) . 【美加訂單生產注意事項-CR】1.兩側各加開一個spot cooling增加冷卻效果。 (RMK00717) . 【美加訂單生產注意事項-CR】2.發生毛邊時，請降速生產減輕毛邊程度，暫留討論後再處置。 (RMK00717) | 訂單:2507EFE022/017 CG1 <生產備註> 事項如下 . 鍍鋅表面不可有鋅痕、壓痕、凹陷、及刮傷 、應變痕等。 (RMK00054) . 此經銷商保證平均厚度在1/2厚度公差內，厚度量測NG時，如單位長度符合範圍，請放行 (RMK00402) . 此客戶有保證 全板形 急峻度 ≦ 0.7% ( ≦ 12 I-UNIT ) (RMK00583) . 【美加訂單生產注意事項-CG1】副操確認完回控制室後，於生產排程鋼號旁簽名紀錄，以利後續追查(該排程生產完，排程單將保留)。 (RMK00717) . 【美加訂單生產注意事項-CG1】中央段副操每顆銲道出Pot時觀察銲道同時，確認Beaver Tail與鋼板接觸之Guide Roll羊毛氈狀況，並適時添加潤滑油(避免乾掉)。 (RMK00717) | 訂單:2507EFE022/017 CG2 <生產備註> 事項如下 . 鍍鋅表面不可有鋅痕、壓痕、凹陷、及刮傷 、應變痕等。 (RMK00054) . 此經銷商保證平均厚度在1/2厚度公差內，厚度量測NG時，如單位長度符合範圍，請放行 (RMK00402) . 此客戶有保證 全板形 急峻度 ≦ 0.7% ( ≦ 12 I-UNIT ) (RMK00583) . 【美加訂單生產注意事項-CG2】1.使用SUB-NOZZLE (RMK00717) | 訂單:2507EFE022/017 CC1 <生產備註> 事項如下 . 【色差】色差放行標準為DE<= 2.0，只管制當批無明顯目視色差，不管制批差異。 (RMK-E_CHIN) . 正面面漆(20U)及正面總膜厚(25U)要求管制90%以上之膜厚,未達標準降級. (RMK00054) . 若背面面漆(20U)及背面總膜厚(25U)時要求管制90%以上之膜厚,未達標準降級 (RMK00054) . 面漆=18U(90%)~請購基準22U(110%),標準板總膜厚=5+20U(100%面漆). (RMK00054) . 30CM*全寬*留1塊給LAB及1塊給塗料商, (RMK00054) . 【色差】1.1.此客戶對面漆(非B開頭之色碼)目視色差要求較高,請依限度樣本進行目視色差管制★--->發生過訴賠 (RMK00248) . 【色差】1.2.若針對特殊顏色需特別管理時，請品檢忽略1.1.的規定以特別規定為主 (RMK00248) . 此經銷商保證平均厚度在1/2厚度公差內，厚度量測NG時，如單位長度符合範圍，請放行 (RMK00402) . 【捲取】注意！本單為直立式包裝。禁用STAGGER捲取送包裝！送RCL重處理例外。 (RMK00512) . 此客戶有保證 全板形 急峻度 ≦ 0.7% ( ≦ 12 I-UNIT ) (RMK00583) . 【美加訂單生產注意事項-CCP】1.請烤漆入口依照正背面漆鋼捲投向規定進行鋼捲投入。 (RMK00717) . 【美加訂單生產注意事項-CCP】2.烤漆入口依照鋼捲投向規定進行鋼捲投入。(CR1/CG1 CR2/CG2-->正向入料。CR1/CG2 CR2/CG1-->反向入料) (RMK00717) . 【美加訂單生產注意事項-CCP】3.此訂單背面漆一律採Nature塗裝，塗裝黏度設定40秒以上 (RMK00717) | 訂單:2507EFE022/017 CC2 <生產備註> 事項如下 . 【色差】色差放行標準為DE<= 2.0，只管制當批無明顯目視色差，不管制批差異。 (RMK-E_CHIN) . 正面面漆(20U)及正面總膜厚(25U)要求管制90%以上之膜厚,未達標準降級. (RMK00054) . 若背面面漆(20U)及背面總膜厚(25U)時要求管制90%以上之膜厚,未達標準降級 (RMK00054) . 面漆=18U(90%)~請購基準22U(110%),標準板總膜厚=5+20U(100%面漆). (RMK00054) . 30CM*全寬*留1塊給LAB及1塊給塗料商, (RMK00054) . 【色差】1.1.此客戶對面漆(非B開頭之色碼)目視色差要求較高,請依限度樣本進行目視色差管制★--->發生過訴賠 (RMK00248) . 【色差】1.2.若針對特殊顏色需特別管理時，請品檢忽略1.1.的規定以特別規定為主 (RMK00248) . 此經銷商保證平均厚度在1/2厚度公差內，厚度量測NG時，如單位長度符合範圍，請放行 (RMK00402) . 【捲取】注意！本單為直立式包裝。禁用STAGGER捲取送包裝！送RCL重處理例外。 (RMK00512) . 此客戶有保證 全板形 急峻度 ≦ 0.7% ( ≦ 12 I-UNIT ) (RMK00583) . 【美加訂單生產注意事項-CCP】1.請烤漆入口依照正背面漆鋼捲投向規定進行鋼捲投入。 (RMK00717) . 【美加訂單生產注意事項-CCP】2.烤漆入口依照鋼捲投向規定進行鋼捲投入。(CR1/CG1 CR2/CG2-->正向入料。CR1/CG2 CR2/CG1-->反向入料) (RMK00717) . 【美加訂單生產注意事項-CCP】3.此訂單背面漆一律採Nature塗裝，塗裝黏度設定40秒以上 (RMK00717) | 訂單:2507EFE022/017 RCL <生產備註> 事項如下 . 【捲取】注意！本單為直立式包裝。禁用STAGGER捲取送包裝！送RCL重處理例外。 (RMK00512) | 訂單:2507EFE022/017 CCPK 無 <生產備註> 事項 | 訂單:2507EFE022/017 CGQC 無 <品檢備註> 事項 | 訂單:2507EFE022/017 CCQC <品檢備註> 事項如下 . 【色差】色差放行標準為DE<= 2.0，只管制當批無明顯目視色差，不管制批差異。 (RMK-E_CHIN) . 【色差】1.1.此客戶對面漆(非B開頭之色碼)目視色差要求較高,請依限度樣本進行目視色差管制★--->發生過訴賠 (RMK00248) . 【色差】1.2.若針對特殊顏色需特別管理時，請品檢忽略1.1.的規定以特別規定為主 (RMK00248) . 【捲取】注意！本單為直立式包裝。禁用STAGGER捲取送包裝！送RCL重處理例外。 (RMK00512) | 訂單:2507EFE022/017 TOL 無 <生產備註> 事項 | 【色差】色差放行標準為DE<= 2.0，只管制當批無明顯目視色差，不管制批差異。^^/CC1/CC2/CCQC/ <<.E_CHIN 2025/06/13 09:33.>> | 訂單 2507EFE022/017 修改記錄如下: 20250612 09:35:57 (06023) 退火碼: >> S1, 用途碼: >> COG007, 背面標示: >> S000, 訂單背面顏色(五碼): >> BW73Z, 背面漆膜厚: >> NOM, 背面漆塗漆型式幾塗幾烤: >> 2, 鉻酸鹽: >> Z, 訂單厚度: >> 0.015, 訂單重: >> 20, 重量容許率(下限): >> 10, 重量容許率(上限): >> 10, 訂單寬度: >> 36, 鍍製方式: >> AC, 鋼捲內徑: >> 508, 鋼捲下限重: >> 3, 鋼捲上限重: >> 4.5, 壓花條件碼: >> -, 表面花紋: >> R, 綠色識別碼: >> -, 印刷輥號: >> -, 產品代碼: >> PPGL, 皮膜碼: >> -, 單位別: >> I, 油品種類: >> Z, 塗油量: >> Z, 包裝代碼: >> E0 , 保護膜碼: >> -, 客戶試片取樣型式: >> -, 調質碼: >> S, 套筒碼: >> P , 規格: >> A792SSGR33, 製造標準: >> ASTM, 表面處理劑種類: >> Z, 表面處理劑塗佈量: >> Z, 伸長率測試: >> N, 硬度測試碼: >> N, 抗拉強度測試: >> N, 降伏強度測試: >> N, 厚度變異: >> 0, 訂單正面顏色(五碼): >> SGT7Q, 正面漆膜厚: >> 25, 正面漆塗漆型式幾塗幾烤: >> 2, 修邊碼: >> Y, 重量碼: >> AW, 鋼捲捲向: >> O, 鍍層碼: >> AZ50, | F:保證1/2 ASTM 厚度公差
PPGL | 2507EFE022/018 |  | 1. 製造標準為MS、ASTM或銷新加坡之訂單，若無技術指定優先用料，請優先使用國內料，勿使用ANFEN (OFP00406)-{.不符.} | 1. 製造標準為MS、ASTM或銷新加坡之訂單，若無技術指定優先用料，請優先使用國內料，勿使用ANFEN (OFP00406)-{.不符.} 2. 【提醒】！本單為直立式包裝，嚴禁鍍鋅或烤漆後以STAGGER捲取 (OFP00451)-{.不符.} 3. ※超耐候一系列用途要確認是否有英制公差需求，有英制公差需求時選配碼用ON027※ (OFP00680)-{.不符.} 4. 此經銷商有簽訂1/2厚度公差保證(無厚度變異),請調整冷軋與鍍鋅厚度公差管制範圍. 保證 ASTM 厚度公差 (OFP00180)-{.不符.} | 訂單:2507EFE022/018 CPL <生產備註> 事項如下 . 除HGI/ HGL 訂單邊緣不噴油. 其餘皆側緣噴油 (RMK00285) . 【美加訂單生產注意事項-CPL】1.客戶美加地區訂單實施修邊刀最大使用顆數上限(20顆) (RMK00717) . 【美加訂單生產注意事項-CPL】2.排程備註:注意修邊品質與毛邊 (RMK00717) . 【美加訂單生產注意事項-CPL】3.去毛邊輥的管制：兩側壓力均設定1.0 kg/cm2 (RMK00717) | 訂單:2507EFE022/018 CR1 <生產備註> 事項如下 . 此經銷商保證平均厚度在1/2厚度公差內，厚度量測NG時，如單位長度符合範圍，請放行 (RMK00402) . 此客戶有保證 全板形 急峻度 ≦ 0.7% ( ≦ 12 I-UNIT ) (RMK00583) . 【美加訂單生產注意事項-CR】1.兩側各加開一個spot cooling增加冷卻效果。 (RMK00717) . 【美加訂單生產注意事項-CR】2.發生毛邊時，請降速生產減輕毛邊程度，暫留討論後再處置。 (RMK00717) | 訂單:2507EFE022/018 CR2 <生產備註> 事項如下 . 此經銷商保證平均厚度在1/2厚度公差內，厚度量測NG時，如單位長度符合範圍，請放行 (RMK00402) . 此客戶有保證 全板形 急峻度 ≦ 0.7% ( ≦ 12 I-UNIT ) (RMK00583) . 【美加訂單生產注意事項-CR】1.兩側各加開一個spot cooling增加冷卻效果。 (RMK00717) . 【美加訂單生產注意事項-CR】2.發生毛邊時，請降速生產減輕毛邊程度，暫留討論後再處置。 (RMK00717) | 訂單:2507EFE022/018 CG1 <生產備註> 事項如下 . 鍍鋅表面不可有鋅痕、壓痕、凹陷、及刮傷 、應變痕等。 (RMK00054) . 此經銷商保證平均厚度在1/2厚度公差內，厚度量測NG時，如單位長度符合範圍，請放行 (RMK00402) . 鍍層 AZ150 (含) 以上 , 鋅花等級 C~E 目標D，避免鋅花晶界明顯後續造成烤漆點狀未塗漆。 (RMK00565) . 此客戶有保證 全板形 急峻度 ≦ 0.7% ( ≦ 12 I-UNIT ) (RMK00583) . 【美加訂單生產注意事項-CG1】副操確認完回控制室後，於生產排程鋼號旁簽名紀錄，以利後續追查(該排程生產完，排程單將保留)。 (RMK00717) . 【美加訂單生產注意事項-CG1】中央段副操每顆銲道出Pot時觀察銲道同時，確認Beaver Tail與鋼板接觸之Guide Roll羊毛氈狀況，並適時添加潤滑油(避免乾掉)。 (RMK00717) | 訂單:2507EFE022/018 CG2 <生產備註> 事項如下 . 鍍鋅表面不可有鋅痕、壓痕、凹陷、及刮傷 、應變痕等。 (RMK00054) . 此經銷商保證平均厚度在1/2厚度公差內，厚度量測NG時，如單位長度符合範圍，請放行 (RMK00402) . 鍍層 AZ150 (含) 以上 , 鋅花等級 C~E 目標D，避免鋅花晶界明顯後續造成烤漆點狀未塗漆。 (RMK00565) . 此客戶有保證 全板形 急峻度 ≦ 0.7% ( ≦ 12 I-UNIT ) (RMK00583) . 【美加訂單生產注意事項-CG2】1.使用SUB-NOZZLE (RMK00717) | 訂單:2507EFE022/018 CC1 <生產備註> 事項如下 . 正面面漆(20U)及正面總膜厚(25U)要求管制90%以上之膜厚,未達標準降級. (RMK00054) . 若背面面漆(20U)及背面總膜厚(25U)時要求管制90%以上之膜厚,未達標準降級 (RMK00054) . 面漆=18U(90%)~請購基準22U(110%),標準板總膜厚=5+20U(100%面漆). (RMK00054) . 30CM*全寬*留1塊給LAB及1塊給塗料商, (RMK00054) . 【色差】1.1.此客戶對面漆(非B開頭之色碼)目視色差要求較高,請依限度樣本進行目視色差管制★--->發生過訴賠 (RMK00248) . 【色差】1.2.若針對特殊顏色需特別管理時，請品檢忽略1.1.的規定以特別規定為主 (RMK00248) . 此經銷商保證平均厚度在1/2厚度公差內，厚度量測NG時，如單位長度符合範圍，請放行 (RMK00402) . 【捲取】注意！本單為直立式包裝。禁用STAGGER捲取送包裝！送RCL重處理例外。 (RMK00512) . 【抽氣量】白色系在CC1生產時,FINISH抽氣量請設定250,如生產中發生色差b值異常升高,請股長再加大抽氣量因應 (RMK00560) . 此客戶有保證 全板形 急峻度 ≦ 0.7% ( ≦ 12 I-UNIT ) (RMK00583) . 【美加訂單生產注意事項-CCP】1.請烤漆入口依照正背面漆鋼捲投向規定進行鋼捲投入。 (RMK00717) . 【美加訂單生產注意事項-CCP】2.烤漆入口依照鋼捲投向規定進行鋼捲投入。(CR1/CG1 CR2/CG2-->正向入料。CR1/CG2 CR2/CG1-->反向入料) (RMK00717) . 【美加訂單生產注意事項-CCP】3.此訂單背面漆一律採Nature塗裝，塗裝黏度設定40秒以上 (RMK00717) | 訂單:2507EFE022/018 CC2 <生產備註> 事項如下 . 正面面漆(20U)及正面總膜厚(25U)要求管制90%以上之膜厚,未達標準降級. (RMK00054) . 若背面面漆(20U)及背面總膜厚(25U)時要求管制90%以上之膜厚,未達標準降級 (RMK00054) . 面漆=18U(90%)~請購基準22U(110%),標準板總膜厚=5+20U(100%面漆). (RMK00054) . 30CM*全寬*留1塊給LAB及1塊給塗料商, (RMK00054) . 【色差】1.1.此客戶對面漆(非B開頭之色碼)目視色差要求較高,請依限度樣本進行目視色差管制★--->發生過訴賠 (RMK00248) . 【色差】1.2.若針對特殊顏色需特別管理時，請品檢忽略1.1.的規定以特別規定為主 (RMK00248) . 此經銷商保證平均厚度在1/2厚度公差內，厚度量測NG時，如單位長度符合範圍，請放行 (RMK00402) . 【捲取】注意！本單為直立式包裝。禁用STAGGER捲取送包裝！送RCL重處理例外。 (RMK00512) . 【抽氣量】白色系在CC1生產時,FINISH抽氣量請設定250,如生產中發生色差b值異常升高,請股長再加大抽氣量因應 (RMK00560) . 此客戶有保證 全板形 急峻度 ≦ 0.7% ( ≦ 12 I-UNIT ) (RMK00583) . 【美加訂單生產注意事項-CCP】1.請烤漆入口依照正背面漆鋼捲投向規定進行鋼捲投入。 (RMK00717) . 【美加訂單生產注意事項-CCP】2.烤漆入口依照鋼捲投向規定進行鋼捲投入。(CR1/CG1 CR2/CG2-->正向入料。CR1/CG2 CR2/CG1-->反向入料) (RMK00717) . 【美加訂單生產注意事項-CCP】3.此訂單背面漆一律採Nature塗裝，塗裝黏度設定40秒以上 (RMK00717) | 訂單:2507EFE022/018 RCL <生產備註> 事項如下 . 【捲取】注意！本單為直立式包裝。禁用STAGGER捲取送包裝！送RCL重處理例外。 (RMK00512) | 訂單:2507EFE022/018 CCPK 無 <生產備註> 事項 | 訂單:2507EFE022/018 CGQC <品檢備註> 事項如下 . 鍍層 AZ150 (含) 以上 , 鋅花等級 C~E 目標D，避免鋅花晶界明顯後續造成烤漆點狀未塗漆。 (RMK00565) | 訂單:2507EFE022/018 CCQC <品檢備註> 事項如下 . 【色差】1.1.此客戶對面漆(非B開頭之色碼)目視色差要求較高,請依限度樣本進行目視色差管制★--->發生過訴賠 (RMK00248) . 【色差】1.2.若針對特殊顏色需特別管理時，請品檢忽略1.1.的規定以特別規定為主 (RMK00248) . 【捲取】注意！本單為直立式包裝。禁用STAGGER捲取送包裝！送RCL重處理例外。 (RMK00512) | 訂單:2507EFE022/018 TOL 無 <生產備註> 事項 |  | 訂單 2507EFE022/018 修改記錄如下: 20250612 09:35:59 (06023) 退火碼: >> H2, 用途碼: >> COG003, 背面標示: >> S000, 訂單背面顏色(五碼): >> BW73Z, 背面漆膜厚: >> NOM, 背面漆塗漆型式幾塗幾烤: >> 2, 鉻酸鹽: >> Z, 訂單厚度: >> 0.02, 訂單重: >> 40, 重量容許率(下限): >> 10, 重量容許率(上限): >> 10, 訂單寬度: >> 43, 鍍製方式: >> AC, 鋼捲內徑: >> 508, 鋼捲下限重: >> 3, 鋼捲上限重: >> 4.5, 壓花條件碼: >> -, 表面花紋: >> R, 綠色識別碼: >> -, 印刷輥號: >> -, 產品代碼: >> PPGL, 皮膜碼: >> -, 單位別: >> I, 油品種類: >> Z, 塗油量: >> Z, 包裝代碼: >> E0 , 保護膜碼: >> -, 客戶試片取樣型式: >> -, 調質碼: >> S, 套筒碼: >> P , 規格: >> A792SSGR80, 製造標準: >> ASTM, 表面處理劑種類: >> Z, 表面處理劑塗佈量: >> Z, 伸長率測試: >> N, 硬度測試碼: >> N, 抗拉強度測試: >> N, 降伏強度測試: >> N, 厚度變異: >> 0, 訂單正面顏色(五碼): >> SWH36, 正面漆膜厚: >> 25, 正面漆塗漆型式幾塗幾烤: >> 2, 修邊碼: >> Y, 重量碼: >> AW, 鋼捲捲向: >> O, 鍍層碼: >> AZ50, | F:保證1/2 ASTM 厚度公差
PPGL | 2507EFE022/019 |  | 1. 製造標準為MS、ASTM或銷新加坡之訂單，若無技術指定優先用料，請優先使用國內料，勿使用ANFEN (OFP00406)-{.不符.} | 1. 製造標準為MS、ASTM或銷新加坡之訂單，若無技術指定優先用料，請優先使用國內料，勿使用ANFEN (OFP00406)-{.不符.} 2. 【提醒】！本單為直立式包裝，嚴禁鍍鋅或烤漆後以STAGGER捲取 (OFP00451)-{.不符.} 3. ※超耐候一系列用途要確認是否有英制公差需求，有英制公差需求時選配碼用ON027※ (OFP00680)-{.不符.} 4. 此經銷商有簽訂1/2厚度公差保證(無厚度變異),請調整冷軋與鍍鋅厚度公差管制範圍. 保證 ASTM 厚度公差 (OFP00180)-{.不符.} | 訂單:2507EFE022/019 CPL <生產備註> 事項如下 . 除HGI/ HGL 訂單邊緣不噴油. 其餘皆側緣噴油 (RMK00285) . 【美加訂單生產注意事項-CPL】1.客戶美加地區訂單實施修邊刀最大使用顆數上限(20顆) (RMK00717) . 【美加訂單生產注意事項-CPL】2.排程備註:注意修邊品質與毛邊 (RMK00717) . 【美加訂單生產注意事項-CPL】3.去毛邊輥的管制：兩側壓力均設定1.0 kg/cm2 (RMK00717) | 訂單:2507EFE022/019 CR1 <生產備註> 事項如下 . 此經銷商保證平均厚度在1/2厚度公差內，厚度量測NG時，如單位長度符合範圍，請放行 (RMK00402) . 此客戶有保證 全板形 急峻度 ≦ 0.7% ( ≦ 12 I-UNIT ) (RMK00583) . 【美加訂單生產注意事項-CR】1.兩側各加開一個spot cooling增加冷卻效果。 (RMK00717) . 【美加訂單生產注意事項-CR】2.發生毛邊時，請降速生產減輕毛邊程度，暫留討論後再處置。 (RMK00717) | 訂單:2507EFE022/019 CR2 <生產備註> 事項如下 . 此經銷商保證平均厚度在1/2厚度公差內，厚度量測NG時，如單位長度符合範圍，請放行 (RMK00402) . 此客戶有保證 全板形 急峻度 ≦ 0.7% ( ≦ 12 I-UNIT ) (RMK00583) . 【美加訂單生產注意事項-CR】1.兩側各加開一個spot cooling增加冷卻效果。 (RMK00717) . 【美加訂單生產注意事項-CR】2.發生毛邊時，請降速生產減輕毛邊程度，暫留討論後再處置。 (RMK00717) | 訂單:2507EFE022/019 CG1 <生產備註> 事項如下 . 鍍鋅表面不可有鋅痕、壓痕、凹陷、及刮傷 、應變痕等。 (RMK00054) . 此經銷商保證平均厚度在1/2厚度公差內，厚度量測NG時，如單位長度符合範圍，請放行 (RMK00402) . 鍍層 AZ150 (含) 以上 , 鋅花等級 C~E 目標D，避免鋅花晶界明顯後續造成烤漆點狀未塗漆。 (RMK00565) . 此客戶有保證 全板形 急峻度 ≦ 0.7% ( ≦ 12 I-UNIT ) (RMK00583) . 【美加訂單生產注意事項-CG1】副操確認完回控制室後，於生產排程鋼號旁簽名紀錄，以利後續追查(該排程生產完，排程單將保留)。 (RMK00717) . 【美加訂單生產注意事項-CG1】中央段副操每顆銲道出Pot時觀察銲道同時，確認Beaver Tail與鋼板接觸之Guide Roll羊毛氈狀況，並適時添加潤滑油(避免乾掉)。 (RMK00717) | 訂單:2507EFE022/019 CG2 <生產備註> 事項如下 . 鍍鋅表面不可有鋅痕、壓痕、凹陷、及刮傷 、應變痕等。 (RMK00054) . 此經銷商保證平均厚度在1/2厚度公差內，厚度量測NG時，如單位長度符合範圍，請放行 (RMK00402) . 鍍層 AZ150 (含) 以上 , 鋅花等級 C~E 目標D，避免鋅花晶界明顯後續造成烤漆點狀未塗漆。 (RMK00565) . 此客戶有保證 全板形 急峻度 ≦ 0.7% ( ≦ 12 I-UNIT ) (RMK00583) . 【美加訂單生產注意事項-CG2】1.使用SUB-NOZZLE (RMK00717) | 訂單:2507EFE022/019 CC1 <生產備註> 事項如下 . 正面面漆(20U)及正面總膜厚(25U)要求管制90%以上之膜厚,未達標準降級. (RMK00054) . 若背面面漆(20U)及背面總膜厚(25U)時要求管制90%以上之膜厚,未達標準降級 (RMK00054) . 面漆=18U(90%)~請購基準22U(110%),標準板總膜厚=5+20U(100%面漆). (RMK00054) . 30CM*全寬*留1塊給LAB及1塊給塗料商, (RMK00054) . 【色差】1.1.此客戶對面漆(非B開頭之色碼)目視色差要求較高,請依限度樣本進行目視色差管制★--->發生過訴賠 (RMK00248) . 【色差】1.2.若針對特殊顏色需特別管理時，請品檢忽略1.1.的規定以特別規定為主 (RMK00248) . 此經銷商保證平均厚度在1/2厚度公差內，厚度量測NG時，如單位長度符合範圍，請放行 (RMK00402) . 【捲取】注意！本單為直立式包裝。禁用STAGGER捲取送包裝！送RCL重處理例外。 (RMK00512) . 此客戶有保證 全板形 急峻度 ≦ 0.7% ( ≦ 12 I-UNIT ) (RMK00583) . 【美加訂單生產注意事項-CCP】1.請烤漆入口依照正背面漆鋼捲投向規定進行鋼捲投入。 (RMK00717) . 【美加訂單生產注意事項-CCP】2.烤漆入口依照鋼捲投向規定進行鋼捲投入。(CR1/CG1 CR2/CG2-->正向入料。CR1/CG2 CR2/CG1-->反向入料) (RMK00717) . 【美加訂單生產注意事項-CCP】3.此訂單背面漆一律採Nature塗裝，塗裝黏度設定40秒以上 (RMK00717) | 訂單:2507EFE022/019 CC2 <生產備註> 事項如下 . 正面面漆(20U)及正面總膜厚(25U)要求管制90%以上之膜厚,未達標準降級. (RMK00054) . 若背面面漆(20U)及背面總膜厚(25U)時要求管制90%以上之膜厚,未達標準降級 (RMK00054) . 面漆=18U(90%)~請購基準22U(110%),標準板總膜厚=5+20U(100%面漆). (RMK00054) . 30CM*全寬*留1塊給LAB及1塊給塗料商, (RMK00054) . 【色差】1.1.此客戶對面漆(非B開頭之色碼)目視色差要求較高,請依限度樣本進行目視色差管制★--->發生過訴賠 (RMK00248) . 【色差】1.2.若針對特殊顏色需特別管理時，請品檢忽略1.1.的規定以特別規定為主 (RMK00248) . 此經銷商保證平均厚度在1/2厚度公差內，厚度量測NG時，如單位長度符合範圍，請放行 (RMK00402) . 【捲取】注意！本單為直立式包裝。禁用STAGGER捲取送包裝！送RCL重處理例外。 (RMK00512) . 此客戶有保證 全板形 急峻度 ≦ 0.7% ( ≦ 12 I-UNIT ) (RMK00583) . 【美加訂單生產注意事項-CCP】1.請烤漆入口依照正背面漆鋼捲投向規定進行鋼捲投入。 (RMK00717) . 【美加訂單生產注意事項-CCP】2.烤漆入口依照鋼捲投向規定進行鋼捲投入。(CR1/CG1 CR2/CG2-->正向入料。CR1/CG2 CR2/CG1-->反向入料) (RMK00717) . 【美加訂單生產注意事項-CCP】3.此訂單背面漆一律採Nature塗裝，塗裝黏度設定40秒以上 (RMK00717) | 訂單:2507EFE022/019 RCL <生產備註> 事項如下 . 【捲取】注意！本單為直立式包裝。禁用STAGGER捲取送包裝！送RCL重處理例外。 (RMK00512) | 訂單:2507EFE022/019 CCPK 無 <生產備註> 事項 | 訂單:2507EFE022/019 CGQC <品檢備註> 事項如下 . 鍍層 AZ150 (含) 以上 , 鋅花等級 C~E 目標D，避免鋅花晶界明顯後續造成烤漆點狀未塗漆。 (RMK00565) | 訂單:2507EFE022/019 CCQC <品檢備註> 事項如下 . 【色差】1.1.此客戶對面漆(非B開頭之色碼)目視色差要求較高,請依限度樣本進行目視色差管制★--->發生過訴賠 (RMK00248) . 【色差】1.2.若針對特殊顏色需特別管理時，請品檢忽略1.1.的規定以特別規定為主 (RMK00248) . 【捲取】注意！本單為直立式包裝。禁用STAGGER捲取送包裝！送RCL重處理例外。 (RMK00512) | 訂單:2507EFE022/019 TOL 無 <生產備註> 事項 |  | 訂單 2507EFE022/019 修改記錄如下: 20250612 09:36:07 (06023) 退火碼: >> H2, 用途碼: >> COG003, 背面標示: >> S000, 訂單背面顏色(五碼): >> BW73Z, 背面漆膜厚: >> NOM, 背面漆塗漆型式幾塗幾烤: >> 2, 鉻酸鹽: >> Z, 訂單厚度: >> 0.02, 訂單重: >> 40, 重量容許率(下限): >> 10, 重量容許率(上限): >> 10, 訂單寬度: >> 43, 鍍製方式: >> AC, 鋼捲內徑: >> 508, 鋼捲下限重: >> 3, 鋼捲上限重: >> 4.5, 壓花條件碼: >> -, 表面花紋: >> R, 綠色識別碼: >> -, 印刷輥號: >> -, 產品代碼: >> PPGL, 皮膜碼: >> -, 單位別: >> I, 油品種類: >> Z, 塗油量: >> Z, 包裝代碼: >> E0 , 保護膜碼: >> -, 客戶試片取樣型式: >> -, 調質碼: >> S, 套筒碼: >> P , 規格: >> A792SSGR80, 製造標準: >> ASTM, 表面處理劑種類: >> Z, 表面處理劑塗佈量: >> Z, 伸長率測試: >> N, 硬度測試碼: >> N, 抗拉強度測試: >> N, 降伏強度測試: >> N, 厚度變異: >> 0, 訂單正面顏色(五碼): >> SBH78, 正面漆膜厚: >> 25, 正面漆塗漆型式幾塗幾烤: >> 2, 修邊碼: >> Y, 重量碼: >> AW, 鋼捲捲向: >> O, 鍍層碼: >> AZ50, | F:保證1/2 ASTM 厚度公差
PPGL | 2507EFE022/020 |  | 1. 製造標準為MS、ASTM或銷新加坡之訂單，若無技術指定優先用料，請優先使用國內料，勿使用ANFEN (OFP00406)-{.不符.} | 1. 製造標準為MS、ASTM或銷新加坡之訂單，若無技術指定優先用料，請優先使用國內料，勿使用ANFEN (OFP00406)-{.不符.} 2. 【提醒】！本單為直立式包裝，嚴禁鍍鋅或烤漆後以STAGGER捲取 (OFP00451)-{.不符.} 3. ※超耐候一系列用途要確認是否有英制公差需求，有英制公差需求時選配碼用ON027※ (OFP00680)-{.不符.} 4. 此經銷商有簽訂1/2厚度公差保證(無厚度變異),請調整冷軋與鍍鋅厚度公差管制範圍. 保證 ASTM 厚度公差 (OFP00180)-{.不符.} | 訂單:2507EFE022/020 CPL <生產備註> 事項如下 . 除HGI/ HGL 訂單邊緣不噴油. 其餘皆側緣噴油 (RMK00285) . 【美加訂單生產注意事項-CPL】1.客戶美加地區訂單實施修邊刀最大使用顆數上限(20顆) (RMK00717) . 【美加訂單生產注意事項-CPL】2.排程備註:注意修邊品質與毛邊 (RMK00717) . 【美加訂單生產注意事項-CPL】3.去毛邊輥的管制：兩側壓力均設定1.0 kg/cm2 (RMK00717) | 訂單:2507EFE022/020 CR1 <生產備註> 事項如下 . 此經銷商保證平均厚度在1/2厚度公差內，厚度量測NG時，如單位長度符合範圍，請放行 (RMK00402) . 此客戶有保證 全板形 急峻度 ≦ 0.7% ( ≦ 12 I-UNIT ) (RMK00583) . 【美加訂單生產注意事項-CR】1.兩側各加開一個spot cooling增加冷卻效果。 (RMK00717) . 【美加訂單生產注意事項-CR】2.發生毛邊時，請降速生產減輕毛邊程度，暫留討論後再處置。 (RMK00717) | 訂單:2507EFE022/020 CR2 <生產備註> 事項如下 . 此經銷商保證平均厚度在1/2厚度公差內，厚度量測NG時，如單位長度符合範圍，請放行 (RMK00402) . 此客戶有保證 全板形 急峻度 ≦ 0.7% ( ≦ 12 I-UNIT ) (RMK00583) . 【美加訂單生產注意事項-CR】1.兩側各加開一個spot cooling增加冷卻效果。 (RMK00717) . 【美加訂單生產注意事項-CR】2.發生毛邊時，請降速生產減輕毛邊程度，暫留討論後再處置。 (RMK00717) | 訂單:2507EFE022/020 CG1 <生產備註> 事項如下 . 鍍鋅表面不可有鋅痕、壓痕、凹陷、及刮傷 、應變痕等。 (RMK00054) . 此經銷商保證平均厚度在1/2厚度公差內，厚度量測NG時，如單位長度符合範圍，請放行 (RMK00402) . 鍍層 AZ150 (含) 以上 , 鋅花等級 C~E 目標D，避免鋅花晶界明顯後續造成烤漆點狀未塗漆。 (RMK00565) . 此客戶有保證 全板形 急峻度 ≦ 0.7% ( ≦ 12 I-UNIT ) (RMK00583) . 【美加訂單生產注意事項-CG1】副操確認完回控制室後，於生產排程鋼號旁簽名紀錄，以利後續追查(該排程生產完，排程單將保留)。 (RMK00717) . 【美加訂單生產注意事項-CG1】中央段副操每顆銲道出Pot時觀察銲道同時，確認Beaver Tail與鋼板接觸之Guide Roll羊毛氈狀況，並適時添加潤滑油(避免乾掉)。 (RMK00717) | 訂單:2507EFE022/020 CG2 <生產備註> 事項如下 . 鍍鋅表面不可有鋅痕、壓痕、凹陷、及刮傷 、應變痕等。 (RMK00054) . 此經銷商保證平均厚度在1/2厚度公差內，厚度量測NG時，如單位長度符合範圍，請放行 (RMK00402) . 鍍層 AZ150 (含) 以上 , 鋅花等級 C~E 目標D，避免鋅花晶界明顯後續造成烤漆點狀未塗漆。 (RMK00565) . 此客戶有保證 全板形 急峻度 ≦ 0.7% ( ≦ 12 I-UNIT ) (RMK00583) . 【美加訂單生產注意事項-CG2】1.使用SUB-NOZZLE (RMK00717) | 訂單:2507EFE022/020 CC1 <生產備註> 事項如下 . 正面面漆(20U)及正面總膜厚(25U)要求管制90%以上之膜厚,未達標準降級. (RMK00054) . 若背面面漆(20U)及背面總膜厚(25U)時要求管制90%以上之膜厚,未達標準降級 (RMK00054) . 面漆=18U(90%)~請購基準22U(110%),標準板總膜厚=5+20U(100%面漆). (RMK00054) . 30CM*全寬*留1塊給LAB及1塊給塗料商, (RMK00054) . 【色差】1.1.此客戶對面漆(非B開頭之色碼)目視色差要求較高,請依限度樣本進行目視色差管制★--->發生過訴賠 (RMK00248) . 【色差】1.2.若針對特殊顏色需特別管理時，請品檢忽略1.1.的規定以特別規定為主 (RMK00248) . 此經銷商保證平均厚度在1/2厚度公差內，厚度量測NG時，如單位長度符合範圍，請放行 (RMK00402) . 【捲取】注意！本單為直立式包裝。禁用STAGGER捲取送包裝！送RCL重處理例外。 (RMK00512) . 此客戶有保證 全板形 急峻度 ≦ 0.7% ( ≦ 12 I-UNIT ) (RMK00583) . 【水痕】因TOP 為YCP 近似深黑色水痕可能嚴重，因此指定CC1生產注意W/Q 使用純水與水量控制 (RMK00588) . 【水痕】因YCP 近似深黑色水痕可能嚴重，因此指定CC1生產注意W/Q 使用純水與水量控制 (RMK00596) . 【美加訂單生產注意事項-CCP】1.請烤漆入口依照正背面漆鋼捲投向規定進行鋼捲投入。 (RMK00717) . 【美加訂單生產注意事項-CCP】2.烤漆入口依照鋼捲投向規定進行鋼捲投入。(CR1/CG1 CR2/CG2-->正向入料。CR1/CG2 CR2/CG1-->反向入料) (RMK00717) . 【美加訂單生產注意事項-CCP】3.此訂單背面漆一律採Nature塗裝，塗裝黏度設定40秒以上 (RMK00717) | 訂單:2507EFE022/020 CC2 <生產備註> 事項如下 . 正面面漆(20U)及正面總膜厚(25U)要求管制90%以上之膜厚,未達標準降級. (RMK00054) . 若背面面漆(20U)及背面總膜厚(25U)時要求管制90%以上之膜厚,未達標準降級 (RMK00054) . 面漆=18U(90%)~請購基準22U(110%),標準板總膜厚=5+20U(100%面漆). (RMK00054) . 30CM*全寬*留1塊給LAB及1塊給塗料商, (RMK00054) . 【色差】1.1.此客戶對面漆(非B開頭之色碼)目視色差要求較高,請依限度樣本進行目視色差管制★--->發生過訴賠 (RMK00248) . 【色差】1.2.若針對特殊顏色需特別管理時，請品檢忽略1.1.的規定以特別規定為主 (RMK00248) . 此經銷商保證平均厚度在1/2厚度公差內，厚度量測NG時，如單位長度符合範圍，請放行 (RMK00402) . 【捲取】注意！本單為直立式包裝。禁用STAGGER捲取送包裝！送RCL重處理例外。 (RMK00512) . 此客戶有保證 全板形 急峻度 ≦ 0.7% ( ≦ 12 I-UNIT ) (RMK00583) . 【水痕】因TOP 為YCP 近似深黑色水痕可能嚴重，因此指定CC1生產注意W/Q 使用純水與水量控制 (RMK00588) . 【水痕】因YCP 近似深黑色水痕可能嚴重，因此指定CC1生產注意W/Q 使用純水與水量控制 (RMK00596) . 【美加訂單生產注意事項-CCP】1.請烤漆入口依照正背面漆鋼捲投向規定進行鋼捲投入。 (RMK00717) . 【美加訂單生產注意事項-CCP】2.烤漆入口依照鋼捲投向規定進行鋼捲投入。(CR1/CG1 CR2/CG2-->正向入料。CR1/CG2 CR2/CG1-->反向入料) (RMK00717) . 【美加訂單生產注意事項-CCP】3.此訂單背面漆一律採Nature塗裝，塗裝黏度設定40秒以上 (RMK00717) | 訂單:2507EFE022/020 RCL <生產備註> 事項如下 . 【捲取】注意！本單為直立式包裝。禁用STAGGER捲取送包裝！送RCL重處理例外。 (RMK00512) | 訂單:2507EFE022/020 CCPK 無 <生產備註> 事項 | 訂單:2507EFE022/020 CGQC <品檢備註> 事項如下 . 鍍層 AZ150 (含) 以上 , 鋅花等級 C~E 目標D，避免鋅花晶界明顯後續造成烤漆點狀未塗漆。 (RMK00565) | 訂單:2507EFE022/020 CCQC <品檢備註> 事項如下 . 【色差】1.1.此客戶對面漆(非B開頭之色碼)目視色差要求較高,請依限度樣本進行目視色差管制★--->發生過訴賠 (RMK00248) . 【色差】1.2.若針對特殊顏色需特別管理時，請品檢忽略1.1.的規定以特別規定為主 (RMK00248) . 【捲取】注意！本單為直立式包裝。禁用STAGGER捲取送包裝！送RCL重處理例外。 (RMK00512) . 【水痕】因TOP 為YCP 近似深黑色水痕可能嚴重，因此指定CC1生產注意W/Q 使用純水與水量控制 (RMK00588) | 訂單:2507EFE022/020 TOL 無 <生產備註> 事項 |  | 訂單 2507EFE022/020 修改記錄如下: 20250612 09:36:09 (06023) 退火碼: >> H2, 用途碼: >> COG007, 背面標示: >> S000, 訂單背面顏色(五碼): >> BW73Z, 背面漆膜厚: >> NOM, 背面漆塗漆型式幾塗幾烤: >> 2, 鉻酸鹽: >> Z, 訂單厚度: >> 0.02, 訂單重: >> 40, 重量容許率(下限): >> 10, 重量容許率(上限): >> 10, 訂單寬度: >> 43, 鍍製方式: >> AC, 鋼捲內徑: >> 508, 鋼捲下限重: >> 3, 鋼捲上限重: >> 4.5, 壓花條件碼: >> -, 表面花紋: >> R, 綠色識別碼: >> -, 印刷輥號: >> -, 產品代碼: >> PPGL, 皮膜碼: >> -, 單位別: >> I, 油品種類: >> Z, 塗油量: >> Z, 包裝代碼: >> E0 , 保護膜碼: >> -, 客戶試片取樣型式: >> -, 調質碼: >> S, 套筒碼: >> P , 規格: >> A792SSGR80, 製造標準: >> ASTM, 表面處理劑種類: >> Z, 表面處理劑塗佈量: >> Z, 伸長率測試: >> N, 硬度測試碼: >> N, 抗拉強度測試: >> N, 降伏強度測試: >> N, 厚度變異: >> 0, 訂單正面顏色(五碼): >> SYT9P, 正面漆膜厚: >> 25, 正面漆塗漆型式幾塗幾烤: >> 2, 修邊碼: >> Y, 重量碼: >> AW, 鋼捲捲向: >> O, 鍍層碼: >> AZ50, | F:保證1/2 ASTM 厚度公差
PPGL | 2507EFE022/021 |  | 1. 製造標準為MS、ASTM或銷新加坡之訂單，若無技術指定優先用料，請優先使用國內料，勿使用ANFEN (OFP00406)-{.不符.} | 1. 製造標準為MS、ASTM或銷新加坡之訂單，若無技術指定優先用料，請優先使用國內料，勿使用ANFEN (OFP00406)-{.不符.} 2. 【提醒】！本單為直立式包裝，嚴禁鍍鋅或烤漆後以STAGGER捲取 (OFP00451)-{.不符.} 3. ※超耐候一系列用途要確認是否有英制公差需求，有英制公差需求時選配碼用ON027※ (OFP00680)-{.不符.} 4. 此經銷商有簽訂1/2厚度公差保證(無厚度變異),請調整冷軋與鍍鋅厚度公差管制範圍. 保證 ASTM 厚度公差 (OFP00180)-{.不符.} | 訂單:2507EFE022/021 CPL <生產備註> 事項如下 . 除HGI/ HGL 訂單邊緣不噴油. 其餘皆側緣噴油 (RMK00285) . 【美加訂單生產注意事項-CPL】1.客戶美加地區訂單實施修邊刀最大使用顆數上限(20顆) (RMK00717) . 【美加訂單生產注意事項-CPL】2.排程備註:注意修邊品質與毛邊 (RMK00717) . 【美加訂單生產注意事項-CPL】3.去毛邊輥的管制：兩側壓力均設定1.0 kg/cm2 (RMK00717) | 訂單:2507EFE022/021 CR1 <生產備註> 事項如下 . 此經銷商保證平均厚度在1/2厚度公差內，厚度量測NG時，如單位長度符合範圍，請放行 (RMK00402) . 此客戶有保證 全板形 急峻度 ≦ 0.7% ( ≦ 12 I-UNIT ) (RMK00583) . 【美加訂單生產注意事項-CR】1.兩側各加開一個spot cooling增加冷卻效果。 (RMK00717) . 【美加訂單生產注意事項-CR】2.發生毛邊時，請降速生產減輕毛邊程度，暫留討論後再處置。 (RMK00717) | 訂單:2507EFE022/021 CR2 <生產備註> 事項如下 . 此經銷商保證平均厚度在1/2厚度公差內，厚度量測NG時，如單位長度符合範圍，請放行 (RMK00402) . 此客戶有保證 全板形 急峻度 ≦ 0.7% ( ≦ 12 I-UNIT ) (RMK00583) . 【美加訂單生產注意事項-CR】1.兩側各加開一個spot cooling增加冷卻效果。 (RMK00717) . 【美加訂單生產注意事項-CR】2.發生毛邊時，請降速生產減輕毛邊程度，暫留討論後再處置。 (RMK00717) | 訂單:2507EFE022/021 CG1 <生產備註> 事項如下 . 鍍鋅表面不可有鋅痕、壓痕、凹陷、及刮傷 、應變痕等。 (RMK00054) . 此經銷商保證平均厚度在1/2厚度公差內，厚度量測NG時，如單位長度符合範圍，請放行 (RMK00402) . 鍍層 AZ150 (含) 以上 , 鋅花等級 C~E 目標D，避免鋅花晶界明顯後續造成烤漆點狀未塗漆。 (RMK00565) . 此客戶有保證 全板形 急峻度 ≦ 0.7% ( ≦ 12 I-UNIT ) (RMK00583) . 【美加訂單生產注意事項-CG1】副操確認完回控制室後，於生產排程鋼號旁簽名紀錄，以利後續追查(該排程生產完，排程單將保留)。 (RMK00717) . 【美加訂單生產注意事項-CG1】中央段副操每顆銲道出Pot時觀察銲道同時，確認Beaver Tail與鋼板接觸之Guide Roll羊毛氈狀況，並適時添加潤滑油(避免乾掉)。 (RMK00717) | 訂單:2507EFE022/021 CG2 <生產備註> 事項如下 . 鍍鋅表面不可有鋅痕、壓痕、凹陷、及刮傷 、應變痕等。 (RMK00054) . 此經銷商保證平均厚度在1/2厚度公差內，厚度量測NG時，如單位長度符合範圍，請放行 (RMK00402) . 鍍層 AZ150 (含) 以上 , 鋅花等級 C~E 目標D，避免鋅花晶界明顯後續造成烤漆點狀未塗漆。 (RMK00565) . 此客戶有保證 全板形 急峻度 ≦ 0.7% ( ≦ 12 I-UNIT ) (RMK00583) . 【美加訂單生產注意事項-CG2】1.使用SUB-NOZZLE (RMK00717) | 訂單:2507EFE022/021 CC1 <生產備註> 事項如下 . 正面面漆(20U)及正面總膜厚(25U)要求管制90%以上之膜厚,未達標準降級. (RMK00054) . 若背面面漆(20U)及背面總膜厚(25U)時要求管制90%以上之膜厚,未達標準降級 (RMK00054) . 面漆=18U(90%)~請購基準22U(110%),標準板總膜厚=5+20U(100%面漆). (RMK00054) . 30CM*全寬*留1塊給LAB及1塊給塗料商, (RMK00054) . 【色差】1.1.此客戶對面漆(非B開頭之色碼)目視色差要求較高,請依限度樣本進行目視色差管制★--->發生過訴賠 (RMK00248) . 【色差】1.2.若針對特殊顏色需特別管理時，請品檢忽略1.1.的規定以特別規定為主 (RMK00248) . 此經銷商保證平均厚度在1/2厚度公差內，厚度量測NG時，如單位長度符合範圍，請放行 (RMK00402) . 【捲取】注意！本單為直立式包裝。禁用STAGGER捲取送包裝！送RCL重處理例外。 (RMK00512) . 此客戶有保證 全板形 急峻度 ≦ 0.7% ( ≦ 12 I-UNIT ) (RMK00583) . 【美加訂單生產注意事項-CCP】1.請烤漆入口依照正背面漆鋼捲投向規定進行鋼捲投入。 (RMK00717) . 【美加訂單生產注意事項-CCP】2.烤漆入口依照鋼捲投向規定進行鋼捲投入。(CR1/CG1 CR2/CG2-->正向入料。CR1/CG2 CR2/CG1-->反向入料) (RMK00717) . 【美加訂單生產注意事項-CCP】3.此訂單背面漆一律採Nature塗裝，塗裝黏度設定40秒以上 (RMK00717) | 訂單:2507EFE022/021 CC2 <生產備註> 事項如下 . 正面面漆(20U)及正面總膜厚(25U)要求管制90%以上之膜厚,未達標準降級. (RMK00054) . 若背面面漆(20U)及背面總膜厚(25U)時要求管制90%以上之膜厚,未達標準降級 (RMK00054) . 面漆=18U(90%)~請購基準22U(110%),標準板總膜厚=5+20U(100%面漆). (RMK00054) . 30CM*全寬*留1塊給LAB及1塊給塗料商, (RMK00054) . 【色差】1.1.此客戶對面漆(非B開頭之色碼)目視色差要求較高,請依限度樣本進行目視色差管制★--->發生過訴賠 (RMK00248) . 【色差】1.2.若針對特殊顏色需特別管理時，請品檢忽略1.1.的規定以特別規定為主 (RMK00248) . 此經銷商保證平均厚度在1/2厚度公差內，厚度量測NG時，如單位長度符合範圍，請放行 (RMK00402) . 【捲取】注意！本單為直立式包裝。禁用STAGGER捲取送包裝！送RCL重處理例外。 (RMK00512) . 此客戶有保證 全板形 急峻度 ≦ 0.7% ( ≦ 12 I-UNIT ) (RMK00583) . 【美加訂單生產注意事項-CCP】1.請烤漆入口依照正背面漆鋼捲投向規定進行鋼捲投入。 (RMK00717) . 【美加訂單生產注意事項-CCP】2.烤漆入口依照鋼捲投向規定進行鋼捲投入。(CR1/CG1 CR2/CG2-->正向入料。CR1/CG2 CR2/CG1-->反向入料) (RMK00717) . 【美加訂單生產注意事項-CCP】3.此訂單背面漆一律採Nature塗裝，塗裝黏度設定40秒以上 (RMK00717) | 訂單:2507EFE022/021 RCL <生產備註> 事項如下 . 【捲取】注意！本單為直立式包裝。禁用STAGGER捲取送包裝！送RCL重處理例外。 (RMK00512) | 訂單:2507EFE022/021 CCPK 無 <生產備註> 事項 | 訂單:2507EFE022/021 CGQC <品檢備註> 事項如下 . 鍍層 AZ150 (含) 以上 , 鋅花等級 C~E 目標D，避免鋅花晶界明顯後續造成烤漆點狀未塗漆。 (RMK00565) | 訂單:2507EFE022/021 CCQC <品檢備註> 事項如下 . 【色差】1.1.此客戶對面漆(非B開頭之色碼)目視色差要求較高,請依限度樣本進行目視色差管制★--->發生過訴賠 (RMK00248) . 【色差】1.2.若針對特殊顏色需特別管理時，請品檢忽略1.1.的規定以特別規定為主 (RMK00248) . 【捲取】注意！本單為直立式包裝。禁用STAGGER捲取送包裝！送RCL重處理例外。 (RMK00512) | 訂單:2507EFE022/021 TOL 無 <生產備註> 事項 |  | 訂單 2507EFE022/021 修改記錄如下: 20250612 09:36:12 (06023) 退火碼: >> H2, 用途碼: >> COG003, 背面標示: >> S000, 訂單背面顏色(五碼): >> BW73Z, 背面漆膜厚: >> NOM, 背面漆塗漆型式幾塗幾烤: >> 2, 鉻酸鹽: >> Z, 訂單厚度: >> 0.02, 訂單重: >> 20, 重量容許率(下限): >> 10, 重量容許率(上限): >> 10, 訂單寬度: >> 43, 鍍製方式: >> AC, 鋼捲內徑: >> 508, 鋼捲下限重: >> 3, 鋼捲上限重: >> 4.5, 壓花條件碼: >> -, 表面花紋: >> R, 綠色識別碼: >> -, 印刷輥號: >> -, 產品代碼: >> PPGL, 皮膜碼: >> -, 單位別: >> I, 油品種類: >> Z, 塗油量: >> Z, 包裝代碼: >> E0 , 保護膜碼: >> -, 客戶試片取樣型式: >> -, 調質碼: >> S, 套筒碼: >> P , 規格: >> A792SSGR80, 製造標準: >> ASTM, 表面處理劑種類: >> Z, 表面處理劑塗佈量: >> Z, 伸長率測試: >> N, 硬度測試碼: >> N, 抗拉強度測試: >> N, 降伏強度測試: >> N, 厚度變異: >> 0, 訂單正面顏色(五碼): >> SBH16, 正面漆膜厚: >> 25, 正面漆塗漆型式幾塗幾烤: >> 2, 修邊碼: >> Y, 重量碼: >> AW, 鋼捲捲向: >> O, 鍍層碼: >> AZ50, | F:保證1/2 ASTM 厚度公差
PPGL | 2507EFE022/022 |  | 1. 製造標準為MS、ASTM或銷新加坡之訂單，若無技術指定優先用料，請優先使用國內料，勿使用ANFEN (OFP00406)-{.不符.} | 1. 製造標準為MS、ASTM或銷新加坡之訂單，若無技術指定優先用料，請優先使用國內料，勿使用ANFEN (OFP00406)-{.不符.} 2. 【提醒】！本單為直立式包裝，嚴禁鍍鋅或烤漆後以STAGGER捲取 (OFP00451)-{.不符.} 3. ※超耐候一系列用途要確認是否有英制公差需求，有英制公差需求時選配碼用ON027※ (OFP00680)-{.不符.} 4. 此經銷商有簽訂1/2厚度公差保證(無厚度變異),請調整冷軋與鍍鋅厚度公差管制範圍. 保證 ASTM 厚度公差 (OFP00180)-{.不符.} | 訂單:2507EFE022/022 CPL <生產備註> 事項如下 . 除HGI/ HGL 訂單邊緣不噴油. 其餘皆側緣噴油 (RMK00285) . 【美加訂單生產注意事項-CPL】1.客戶美加地區訂單實施修邊刀最大使用顆數上限(20顆) (RMK00717) . 【美加訂單生產注意事項-CPL】2.排程備註:注意修邊品質與毛邊 (RMK00717) . 【美加訂單生產注意事項-CPL】3.去毛邊輥的管制：兩側壓力均設定1.0 kg/cm2 (RMK00717) | 訂單:2507EFE022/022 CR1 <生產備註> 事項如下 . 此經銷商保證平均厚度在1/2厚度公差內，厚度量測NG時，如單位長度符合範圍，請放行 (RMK00402) . 此客戶有保證 全板形 急峻度 ≦ 0.7% ( ≦ 12 I-UNIT ) (RMK00583) . 【美加訂單生產注意事項-CR】1.兩側各加開一個spot cooling增加冷卻效果。 (RMK00717) . 【美加訂單生產注意事項-CR】2.發生毛邊時，請降速生產減輕毛邊程度，暫留討論後再處置。 (RMK00717) | 訂單:2507EFE022/022 CR2 <生產備註> 事項如下 . 此經銷商保證平均厚度在1/2厚度公差內，厚度量測NG時，如單位長度符合範圍，請放行 (RMK00402) . 此客戶有保證 全板形 急峻度 ≦ 0.7% ( ≦ 12 I-UNIT ) (RMK00583) . 【美加訂單生產注意事項-CR】1.兩側各加開一個spot cooling增加冷卻效果。 (RMK00717) . 【美加訂單生產注意事項-CR】2.發生毛邊時，請降速生產減輕毛邊程度，暫留討論後再處置。 (RMK00717) | 訂單:2507EFE022/022 CG1 <生產備註> 事項如下 . 鍍鋅表面不可有鋅痕、壓痕、凹陷、及刮傷 、應變痕等。 (RMK00054) . 此經銷商保證平均厚度在1/2厚度公差內，厚度量測NG時，如單位長度符合範圍，請放行 (RMK00402) . 鍍層 AZ150 (含) 以上 , 鋅花等級 C~E 目標D，避免鋅花晶界明顯後續造成烤漆點狀未塗漆。 (RMK00565) . 此客戶有保證 全板形 急峻度 ≦ 0.7% ( ≦ 12 I-UNIT ) (RMK00583) . 【美加訂單生產注意事項-CG1】副操確認完回控制室後，於生產排程鋼號旁簽名紀錄，以利後續追查(該排程生產完，排程單將保留)。 (RMK00717) . 【美加訂單生產注意事項-CG1】中央段副操每顆銲道出Pot時觀察銲道同時，確認Beaver Tail與鋼板接觸之Guide Roll羊毛氈狀況，並適時添加潤滑油(避免乾掉)。 (RMK00717) | 訂單:2507EFE022/022 CG2 <生產備註> 事項如下 . 鍍鋅表面不可有鋅痕、壓痕、凹陷、及刮傷 、應變痕等。 (RMK00054) . 此經銷商保證平均厚度在1/2厚度公差內，厚度量測NG時，如單位長度符合範圍，請放行 (RMK00402) . 鍍層 AZ150 (含) 以上 , 鋅花等級 C~E 目標D，避免鋅花晶界明顯後續造成烤漆點狀未塗漆。 (RMK00565) . 此客戶有保證 全板形 急峻度 ≦ 0.7% ( ≦ 12 I-UNIT ) (RMK00583) . 【美加訂單生產注意事項-CG2】1.使用SUB-NOZZLE (RMK00717) | 訂單:2507EFE022/022 CC1 <生產備註> 事項如下 . 【色差】色差放行標準為DE<= 2.0，只管制當批無明顯目視色差，不管制批差異。 (RMK-E_CHIN) . 正面面漆(20U)及正面總膜厚(25U)要求管制90%以上之膜厚,未達標準降級. (RMK00054) . 若背面面漆(20U)及背面總膜厚(25U)時要求管制90%以上之膜厚,未達標準降級 (RMK00054) . 面漆=18U(90%)~請購基準22U(110%),標準板總膜厚=5+20U(100%面漆). (RMK00054) . 30CM*全寬*留1塊給LAB及1塊給塗料商, (RMK00054) . 【色差】1.1.此客戶對面漆(非B開頭之色碼)目視色差要求較高,請依限度樣本進行目視色差管制★--->發生過訴賠 (RMK00248) . 【色差】1.2.若針對特殊顏色需特別管理時，請品檢忽略1.1.的規定以特別規定為主 (RMK00248) . 此經銷商保證平均厚度在1/2厚度公差內，厚度量測NG時，如單位長度符合範圍，請放行 (RMK00402) . 【捲取】注意！本單為直立式包裝。禁用STAGGER捲取送包裝！送RCL重處理例外。 (RMK00512) . 此客戶有保證 全板形 急峻度 ≦ 0.7% ( ≦ 12 I-UNIT ) (RMK00583) . 【美加訂單生產注意事項-CCP】1.請烤漆入口依照正背面漆鋼捲投向規定進行鋼捲投入。 (RMK00717) . 【美加訂單生產注意事項-CCP】2.烤漆入口依照鋼捲投向規定進行鋼捲投入。(CR1/CG1 CR2/CG2-->正向入料。CR1/CG2 CR2/CG1-->反向入料) (RMK00717) . 【美加訂單生產注意事項-CCP】3.此訂單背面漆一律採Nature塗裝，塗裝黏度設定40秒以上 (RMK00717) | 訂單:2507EFE022/022 CC2 <生產備註> 事項如下 . 【色差】色差放行標準為DE<= 2.0，只管制當批無明顯目視色差，不管制批差異。 (RMK-E_CHIN) . 正面面漆(20U)及正面總膜厚(25U)要求管制90%以上之膜厚,未達標準降級. (RMK00054) . 若背面面漆(20U)及背面總膜厚(25U)時要求管制90%以上之膜厚,未達標準降級 (RMK00054) . 面漆=18U(90%)~請購基準22U(110%),標準板總膜厚=5+20U(100%面漆). (RMK00054) . 30CM*全寬*留1塊給LAB及1塊給塗料商, (RMK00054) . 【色差】1.1.此客戶對面漆(非B開頭之色碼)目視色差要求較高,請依限度樣本進行目視色差管制★--->發生過訴賠 (RMK00248) . 【色差】1.2.若針對特殊顏色需特別管理時，請品檢忽略1.1.的規定以特別規定為主 (RMK00248) . 此經銷商保證平均厚度在1/2厚度公差內，厚度量測NG時，如單位長度符合範圍，請放行 (RMK00402) . 【捲取】注意！本單為直立式包裝。禁用STAGGER捲取送包裝！送RCL重處理例外。 (RMK00512) . 此客戶有保證 全板形 急峻度 ≦ 0.7% ( ≦ 12 I-UNIT ) (RMK00583) . 【美加訂單生產注意事項-CCP】1.請烤漆入口依照正背面漆鋼捲投向規定進行鋼捲投入。 (RMK00717) . 【美加訂單生產注意事項-CCP】2.烤漆入口依照鋼捲投向規定進行鋼捲投入。(CR1/CG1 CR2/CG2-->正向入料。CR1/CG2 CR2/CG1-->反向入料) (RMK00717) . 【美加訂單生產注意事項-CCP】3.此訂單背面漆一律採Nature塗裝，塗裝黏度設定40秒以上 (RMK00717) | 訂單:2507EFE022/022 RCL <生產備註> 事項如下 . 【捲取】注意！本單為直立式包裝。禁用STAGGER捲取送包裝！送RCL重處理例外。 (RMK00512) | 訂單:2507EFE022/022 CCPK 無 <生產備註> 事項 | 訂單:2507EFE022/022 CGQC <品檢備註> 事項如下 . 鍍層 AZ150 (含) 以上 , 鋅花等級 C~E 目標D，避免鋅花晶界明顯後續造成烤漆點狀未塗漆。 (RMK00565) | 訂單:2507EFE022/022 CCQC <品檢備註> 事項如下 . 【色差】色差放行標準為DE<= 2.0，只管制當批無明顯目視色差，不管制批差異。 (RMK-E_CHIN) . 【色差】1.1.此客戶對面漆(非B開頭之色碼)目視色差要求較高,請依限度樣本進行目視色差管制★--->發生過訴賠 (RMK00248) . 【色差】1.2.若針對特殊顏色需特別管理時，請品檢忽略1.1.的規定以特別規定為主 (RMK00248) . 【捲取】注意！本單為直立式包裝。禁用STAGGER捲取送包裝！送RCL重處理例外。 (RMK00512) | 訂單:2507EFE022/022 TOL 無 <生產備註> 事項 | 【色差】色差放行標準為DE<= 2.0，只管制當批無明顯目視色差，不管制批差異。^^/CC1/CC2/CCQC/ <<.E_CHIN 2025/06/13 10:06.>> | 訂單 2507EFE022/022 修改記錄如下: 20250612 09:36:15 (06023) 退火碼: >> H2, 用途碼: >> COG007, 背面標示: >> S000, 訂單背面顏色(五碼): >> BW73Z, 背面漆膜厚: >> NOM, 背面漆塗漆型式幾塗幾烤: >> 2, 鉻酸鹽: >> Z, 訂單厚度: >> 0.02, 訂單重: >> 20, 重量容許率(下限): >> 10, 重量容許率(上限): >> 10, 訂單寬度: >> 43, 鍍製方式: >> AC, 鋼捲內徑: >> 508, 鋼捲下限重: >> 3, 鋼捲上限重: >> 4.5, 壓花條件碼: >> -, 表面花紋: >> R, 綠色識別碼: >> -, 印刷輥號: >> -, 產品代碼: >> PPGL, 皮膜碼: >> -, 單位別: >> I, 油品種類: >> Z, 塗油量: >> Z, 包裝代碼: >> E0 , 保護膜碼: >> -, 客戶試片取樣型式: >> -, 調質碼: >> S, 套筒碼: >> P , 規格: >> A792SSGR80, 製造標準: >> ASTM, 表面處理劑種類: >> Z, 表面處理劑塗佈量: >> Z, 伸長率測試: >> N, 硬度測試碼: >> N, 抗拉強度測試: >> N, 降伏強度測試: >> N, 厚度變異: >> 0, 訂單正面顏色(五碼): >> SGT7Q, 正面漆膜厚: >> 25, 正面漆塗漆型式幾塗幾烤: >> 2, 修邊碼: >> Y, 重量碼: >> AW, 鋼捲捲向: >> O, 鍍層碼: >> AZ50, | F:保證1/2 ASTM 厚度公差
PPGL | 2507EFE022/023 |  | 1. 製造標準為MS、ASTM或銷新加坡之訂單，若無技術指定優先用料，請優先使用國內料，勿使用ANFEN (OFP00406)-{.不符.} | 1. 製造標準為MS、ASTM或銷新加坡之訂單，若無技術指定優先用料，請優先使用國內料，勿使用ANFEN (OFP00406)-{.不符.} 2. 【提醒】！本單為直立式包裝，嚴禁鍍鋅或烤漆後以STAGGER捲取 (OFP00451)-{.不符.} 3. 此經銷商有簽訂1/2厚度公差保證(無厚度變異),請調整冷軋與鍍鋅厚度公差管制範圍. 保證 ASTM 厚度公差 (OFP00180)-{.不符.} | 訂單:2507EFE022/023 CPL <生產備註> 事項如下 . 除HGI/ HGL 訂單邊緣不噴油. 其餘皆側緣噴油 (RMK00285) . 【美加訂單生產注意事項-CPL】1.客戶美加地區訂單實施修邊刀最大使用顆數上限(20顆) (RMK00717) . 【美加訂單生產注意事項-CPL】2.排程備註:注意修邊品質與毛邊 (RMK00717) . 【美加訂單生產注意事項-CPL】3.去毛邊輥的管制：兩側壓力均設定1.0 kg/cm2 (RMK00717) | 訂單:2507EFE022/023 CR1 <生產備註> 事項如下 . 此經銷商保證平均厚度在1/2厚度公差內，厚度量測NG時，如單位長度符合範圍，請放行 (RMK00402) . 此客戶有保證 全板形 急峻度 ≦ 0.7% ( ≦ 12 I-UNIT ) (RMK00583) . 【美加訂單生產注意事項-CR】1.兩側各加開一個spot cooling增加冷卻效果。 (RMK00717) . 【美加訂單生產注意事項-CR】2.發生毛邊時，請降速生產減輕毛邊程度，暫留討論後再處置。 (RMK00717) | 訂單:2507EFE022/023 CR2 <生產備註> 事項如下 . 此經銷商保證平均厚度在1/2厚度公差內，厚度量測NG時，如單位長度符合範圍，請放行 (RMK00402) . 此客戶有保證 全板形 急峻度 ≦ 0.7% ( ≦ 12 I-UNIT ) (RMK00583) . 【美加訂單生產注意事項-CR】1.兩側各加開一個spot cooling增加冷卻效果。 (RMK00717) . 【美加訂單生產注意事項-CR】2.發生毛邊時，請降速生產減輕毛邊程度，暫留討論後再處置。 (RMK00717) | 訂單:2507EFE022/023 CG1 <生產備註> 事項如下 . 此經銷商保證平均厚度在1/2厚度公差內，厚度量測NG時，如單位長度符合範圍，請放行 (RMK00402) . 鍍層 AZ150 (含) 以上 , 鋅花等級 C~E 目標D，避免鋅花晶界明顯後續造成烤漆點狀未塗漆。 (RMK00565) . 此客戶有保證 全板形 急峻度 ≦ 0.7% ( ≦ 12 I-UNIT ) (RMK00583) . 【美加訂單生產注意事項-CG1】副操確認完回控制室後，於生產排程鋼號旁簽名紀錄，以利後續追查(該排程生產完，排程單將保留)。 (RMK00717) . 【美加訂單生產注意事項-CG1】中央段副操每顆銲道出Pot時觀察銲道同時，確認Beaver Tail與鋼板接觸之Guide Roll羊毛氈狀況，並適時添加潤滑油(避免乾掉)。 (RMK00717) | 訂單:2507EFE022/023 CG2 <生產備註> 事項如下 . 此經銷商保證平均厚度在1/2厚度公差內，厚度量測NG時，如單位長度符合範圍，請放行 (RMK00402) . 鍍層 AZ150 (含) 以上 , 鋅花等級 C~E 目標D，避免鋅花晶界明顯後續造成烤漆點狀未塗漆。 (RMK00565) . 此客戶有保證 全板形 急峻度 ≦ 0.7% ( ≦ 12 I-UNIT ) (RMK00583) . 【美加訂單生產注意事項-CG2】1.使用SUB-NOZZLE (RMK00717) | 訂單:2507EFE022/023 CC1 <生產備註> 事項如下 . 【色差】1.1.此客戶對面漆(非B開頭之色碼)目視色差要求較高,請依限度樣本進行目視色差管制★--->發生過訴賠 (RMK00248) . 【色差】1.2.若針對特殊顏色需特別管理時，請品檢忽略1.1.的規定以特別規定為主 (RMK00248) . 此經銷商保證平均厚度在1/2厚度公差內，厚度量測NG時，如單位長度符合範圍，請放行 (RMK00402) . 【捲取】注意！本單為直立式包裝。禁用STAGGER捲取送包裝！送RCL重處理例外。 (RMK00512) . 此客戶有保證 全板形 急峻度 ≦ 0.7% ( ≦ 12 I-UNIT ) (RMK00583) . 【美加訂單生產注意事項-CCP】1.請烤漆入口依照正背面漆鋼捲投向規定進行鋼捲投入。 (RMK00717) . 【美加訂單生產注意事項-CCP】2.烤漆入口依照鋼捲投向規定進行鋼捲投入。(CR1/CG1 CR2/CG2-->正向入料。CR1/CG2 CR2/CG1-->反向入料) (RMK00717) . 【美加訂單生產注意事項-CCP】3.此訂單背面漆一律採Nature塗裝，塗裝黏度設定40秒以上 (RMK00717) | 訂單:2507EFE022/023 CC2 <生產備註> 事項如下 . 【色差】1.1.此客戶對面漆(非B開頭之色碼)目視色差要求較高,請依限度樣本進行目視色差管制★--->發生過訴賠 (RMK00248) . 【色差】1.2.若針對特殊顏色需特別管理時，請品檢忽略1.1.的規定以特別規定為主 (RMK00248) . 此經銷商保證平均厚度在1/2厚度公差內，厚度量測NG時，如單位長度符合範圍，請放行 (RMK00402) . 【捲取】注意！本單為直立式包裝。禁用STAGGER捲取送包裝！送RCL重處理例外。 (RMK00512) . 此客戶有保證 全板形 急峻度 ≦ 0.7% ( ≦ 12 I-UNIT ) (RMK00583) . 【美加訂單生產注意事項-CCP】1.請烤漆入口依照正背面漆鋼捲投向規定進行鋼捲投入。 (RMK00717) . 【美加訂單生產注意事項-CCP】2.烤漆入口依照鋼捲投向規定進行鋼捲投入。(CR1/CG1 CR2/CG2-->正向入料。CR1/CG2 CR2/CG1-->反向入料) (RMK00717) . 【美加訂單生產注意事項-CCP】3.此訂單背面漆一律採Nature塗裝，塗裝黏度設定40秒以上 (RMK00717) | 訂單:2507EFE022/023 RCL <生產備註> 事項如下 . 【捲取】注意！本單為直立式包裝。禁用STAGGER捲取送包裝！送RCL重處理例外。 (RMK00512) | 訂單:2507EFE022/023 CCPK 無 <生產備註> 事項 | 訂單:2507EFE022/023 CGQC <品檢備註> 事項如下 . 鍍層 AZ150 (含) 以上 , 鋅花等級 C~E 目標D，避免鋅花晶界明顯後續造成烤漆點狀未塗漆。 (RMK00565) | 訂單:2507EFE022/023 CCQC <品檢備註> 事項如下 . 【色差】1.1.此客戶對面漆(非B開頭之色碼)目視色差要求較高,請依限度樣本進行目視色差管制★--->發生過訴賠 (RMK00248) . 【色差】1.2.若針對特殊顏色需特別管理時，請品檢忽略1.1.的規定以特別規定為主 (RMK00248) . 【捲取】注意！本單為直立式包裝。禁用STAGGER捲取送包裝！送RCL重處理例外。 (RMK00512) | 訂單:2507EFE022/023 TOL 無 <生產備註> 事項 |  | 訂單 2507EFE022/023 修改記錄如下: 20250612 09:36:17 (06023) 退火碼: >> H2, 用途碼: >> COA001, 背面標示: >> S000, 訂單背面顏色(五碼): >> BW73Z, 背面漆膜厚: >> NOM, 背面漆塗漆型式幾塗幾烤: >> 2, 鉻酸鹽: >> Z, 訂單厚度: >> 0.02, 訂單重: >> 20, 重量容許率(下限): >> 10, 重量容許率(上限): >> 10, 訂單寬度: >> 43, 鍍製方式: >> AC, 鋼捲內徑: >> 508, 鋼捲下限重: >> 3, 鋼捲上限重: >> 4.5, 壓花條件碼: >> -, 表面花紋: >> R, 綠色識別碼: >> -, 印刷輥號: >> -, 產品代碼: >> PPGL, 皮膜碼: >> -, 單位別: >> I, 油品種類: >> Z, 塗油量: >> Z, 包裝代碼: >> E0 , 保護膜碼: >> -, 客戶試片取樣型式: >> -, 調質碼: >> S, 套筒碼: >> P , 規格: >> A792SSGR80, 製造標準: >> ASTM, 表面處理劑種類: >> Z, 表面處理劑塗佈量: >> Z, 伸長率測試: >> N, 硬度測試碼: >> N, 抗拉強度測試: >> N, 降伏強度測試: >> N, 厚度變異: >> 0, 訂單正面顏色(五碼): >> SL556, 正面漆膜厚: >> 25, 正面漆塗漆型式幾塗幾烤: >> 2, 修邊碼: >> Y, 重量碼: >> AW, 鋼捲捲向: >> O, 鍍層碼: >> AZ50, | F:保證1/2 ASTM 厚度公差
PPGL | 2507EFE022/024 |  | 1. 製造標準為MS、ASTM或銷新加坡之訂單，若無技術指定優先用料，請優先使用國內料，勿使用ANFEN (OFP00406)-{.不符.} | 1. 製造標準為MS、ASTM或銷新加坡之訂單，若無技術指定優先用料，請優先使用國內料，勿使用ANFEN (OFP00406)-{.不符.} 2. 【提醒】！本單為直立式包裝，嚴禁鍍鋅或烤漆後以STAGGER捲取 (OFP00451)-{.不符.} 3. ※超耐候一系列用途要確認是否有英制公差需求，有英制公差需求時選配碼用ON027※ (OFP00680)-{.不符.} 4. 此經銷商有簽訂1/2厚度公差保證(無厚度變異),請調整冷軋與鍍鋅厚度公差管制範圍. 保證 ASTM 厚度公差 (OFP00180)-{.不符.} | 訂單:2507EFE022/024 CPL <生產備註> 事項如下 . 除HGI/ HGL 訂單邊緣不噴油. 其餘皆側緣噴油 (RMK00285) . 【美加訂單生產注意事項-CPL】1.客戶美加地區訂單實施修邊刀最大使用顆數上限(20顆) (RMK00717) . 【美加訂單生產注意事項-CPL】2.排程備註:注意修邊品質與毛邊 (RMK00717) . 【美加訂單生產注意事項-CPL】3.去毛邊輥的管制：兩側壓力均設定1.0 kg/cm2 (RMK00717) | 訂單:2507EFE022/024 CR1 <生產備註> 事項如下 . 此經銷商保證平均厚度在1/2厚度公差內，厚度量測NG時，如單位長度符合範圍，請放行 (RMK00402) . 此客戶有保證 全板形 急峻度 ≦ 0.7% ( ≦ 12 I-UNIT ) (RMK00583) . 【美加訂單生產注意事項-CR】1.兩側各加開一個spot cooling增加冷卻效果。 (RMK00717) . 【美加訂單生產注意事項-CR】2.發生毛邊時，請降速生產減輕毛邊程度，暫留討論後再處置。 (RMK00717) | 訂單:2507EFE022/024 CR2 <生產備註> 事項如下 . 此經銷商保證平均厚度在1/2厚度公差內，厚度量測NG時，如單位長度符合範圍，請放行 (RMK00402) . 此客戶有保證 全板形 急峻度 ≦ 0.7% ( ≦ 12 I-UNIT ) (RMK00583) . 【美加訂單生產注意事項-CR】1.兩側各加開一個spot cooling增加冷卻效果。 (RMK00717) . 【美加訂單生產注意事項-CR】2.發生毛邊時，請降速生產減輕毛邊程度，暫留討論後再處置。 (RMK00717) | 訂單:2507EFE022/024 CG1 <生產備註> 事項如下 . 鍍鋅表面不可有鋅痕、壓痕、凹陷、及刮傷 、應變痕等。 (RMK00054) . 此經銷商保證平均厚度在1/2厚度公差內，厚度量測NG時，如單位長度符合範圍，請放行 (RMK00402) . 此客戶有保證 全板形 急峻度 ≦ 0.7% ( ≦ 12 I-UNIT ) (RMK00583) . 【美加訂單生產注意事項-CG1】副操確認完回控制室後，於生產排程鋼號旁簽名紀錄，以利後續追查(該排程生產完，排程單將保留)。 (RMK00717) . 【美加訂單生產注意事項-CG1】中央段副操每顆銲道出Pot時觀察銲道同時，確認Beaver Tail與鋼板接觸之Guide Roll羊毛氈狀況，並適時添加潤滑油(避免乾掉)。 (RMK00717) | 訂單:2507EFE022/024 CG2 <生產備註> 事項如下 . 鍍鋅表面不可有鋅痕、壓痕、凹陷、及刮傷 、應變痕等。 (RMK00054) . 此經銷商保證平均厚度在1/2厚度公差內，厚度量測NG時，如單位長度符合範圍，請放行 (RMK00402) . 此客戶有保證 全板形 急峻度 ≦ 0.7% ( ≦ 12 I-UNIT ) (RMK00583) . 【美加訂單生產注意事項-CG2】1.使用SUB-NOZZLE (RMK00717) | 訂單:2507EFE022/024 CC1 <生產備註> 事項如下 . 正面面漆(20U)及正面總膜厚(25U)要求管制90%以上之膜厚,未達標準降級. (RMK00054) . 若背面面漆(20U)及背面總膜厚(25U)時要求管制90%以上之膜厚,未達標準降級 (RMK00054) . 面漆=18U(90%)~請購基準22U(110%),標準板總膜厚=5+20U(100%面漆). (RMK00054) . 30CM*全寬*留1塊給LAB及1塊給塗料商, (RMK00054) . 【色差】1.1.此客戶對面漆(非B開頭之色碼)目視色差要求較高,請依限度樣本進行目視色差管制★--->發生過訴賠 (RMK00248) . 【色差】1.2.若針對特殊顏色需特別管理時，請品檢忽略1.1.的規定以特別規定為主 (RMK00248) . 此經銷商保證平均厚度在1/2厚度公差內，厚度量測NG時，如單位長度符合範圍，請放行 (RMK00402) . 【捲取】注意！本單為直立式包裝。禁用STAGGER捲取送包裝！送RCL重處理例外。 (RMK00512) . 此客戶有保證 全板形 急峻度 ≦ 0.7% ( ≦ 12 I-UNIT ) (RMK00583) . 【水痕】因TOP 為YCP 近似深黑色水痕可能嚴重，因此指定CC1生產注意W/Q 使用純水與水量控制 (RMK00588) . 【水痕】因YCP 近似深黑色水痕可能嚴重，因此指定CC1生產注意W/Q 使用純水與水量控制 (RMK00596) . 【美加訂單生產注意事項-CCP】1.請烤漆入口依照正背面漆鋼捲投向規定進行鋼捲投入。 (RMK00717) . 【美加訂單生產注意事項-CCP】2.烤漆入口依照鋼捲投向規定進行鋼捲投入。(CR1/CG1 CR2/CG2-->正向入料。CR1/CG2 CR2/CG1-->反向入料) (RMK00717) . 【美加訂單生產注意事項-CCP】3.此訂單背面漆一律採Nature塗裝，塗裝黏度設定40秒以上 (RMK00717) | 訂單:2507EFE022/024 CC2 <生產備註> 事項如下 . 正面面漆(20U)及正面總膜厚(25U)要求管制90%以上之膜厚,未達標準降級. (RMK00054) . 若背面面漆(20U)及背面總膜厚(25U)時要求管制90%以上之膜厚,未達標準降級 (RMK00054) . 面漆=18U(90%)~請購基準22U(110%),標準板總膜厚=5+20U(100%面漆). (RMK00054) . 30CM*全寬*留1塊給LAB及1塊給塗料商, (RMK00054) . 【色差】1.1.此客戶對面漆(非B開頭之色碼)目視色差要求較高,請依限度樣本進行目視色差管制★--->發生過訴賠 (RMK00248) . 【色差】1.2.若針對特殊顏色需特別管理時，請品檢忽略1.1.的規定以特別規定為主 (RMK00248) . 此經銷商保證平均厚度在1/2厚度公差內，厚度量測NG時，如單位長度符合範圍，請放行 (RMK00402) . 【捲取】注意！本單為直立式包裝。禁用STAGGER捲取送包裝！送RCL重處理例外。 (RMK00512) . 此客戶有保證 全板形 急峻度 ≦ 0.7% ( ≦ 12 I-UNIT ) (RMK00583) . 【水痕】因TOP 為YCP 近似深黑色水痕可能嚴重，因此指定CC1生產注意W/Q 使用純水與水量控制 (RMK00588) . 【水痕】因YCP 近似深黑色水痕可能嚴重，因此指定CC1生產注意W/Q 使用純水與水量控制 (RMK00596) . 【美加訂單生產注意事項-CCP】1.請烤漆入口依照正背面漆鋼捲投向規定進行鋼捲投入。 (RMK00717) . 【美加訂單生產注意事項-CCP】2.烤漆入口依照鋼捲投向規定進行鋼捲投入。(CR1/CG1 CR2/CG2-->正向入料。CR1/CG2 CR2/CG1-->反向入料) (RMK00717) . 【美加訂單生產注意事項-CCP】3.此訂單背面漆一律採Nature塗裝，塗裝黏度設定40秒以上 (RMK00717) | 訂單:2507EFE022/024 RCL <生產備註> 事項如下 . 【捲取】注意！本單為直立式包裝。禁用STAGGER捲取送包裝！送RCL重處理例外。 (RMK00512) | 訂單:2507EFE022/024 CCPK 無 <生產備註> 事項 | 訂單:2507EFE022/024 CGQC 無 <品檢備註> 事項 | 訂單:2507EFE022/024 CCQC <品檢備註> 事項如下 . 【色差】1.1.此客戶對面漆(非B開頭之色碼)目視色差要求較高,請依限度樣本進行目視色差管制★--->發生過訴賠 (RMK00248) . 【色差】1.2.若針對特殊顏色需特別管理時，請品檢忽略1.1.的規定以特別規定為主 (RMK00248) . 【捲取】注意！本單為直立式包裝。禁用STAGGER捲取送包裝！送RCL重處理例外。 (RMK00512) . 【水痕】因TOP 為YCP 近似深黑色水痕可能嚴重，因此指定CC1生產注意W/Q 使用純水與水量控制 (RMK00588) | 訂單:2507EFE022/024 TOL 無 <生產備註> 事項 |  | 訂單 2507EFE022/024 修改記錄如下: 20250612 09:36:20 (06023) 退火碼: >> S1, 用途碼: >> COG007, 背面標示: >> S000, 訂單背面顏色(五碼): >> BW73Z, 背面漆膜厚: >> NOM, 背面漆塗漆型式幾塗幾烤: >> 2, 鉻酸鹽: >> Z, 訂單厚度: >> 0.02, 訂單重: >> 40, 重量容許率(下限): >> 10, 重量容許率(上限): >> 10, 訂單寬度: >> 48, 鍍製方式: >> AC, 鋼捲內徑: >> 508, 鋼捲下限重: >> 3, 鋼捲上限重: >> 4.5, 壓花條件碼: >> -, 表面花紋: >> R, 綠色識別碼: >> -, 印刷輥號: >> -, 產品代碼: >> PPGL, 皮膜碼: >> -, 單位別: >> I, 油品種類: >> Z, 塗油量: >> Z, 包裝代碼: >> E0 , 保護膜碼: >> -, 客戶試片取樣型式: >> -, 調質碼: >> S, 套筒碼: >> P , 規格: >> A792SSGR33, 製造標準: >> ASTM, 表面處理劑種類: >> Z, 表面處理劑塗佈量: >> Z, 伸長率測試: >> N, 硬度測試碼: >> N, 抗拉強度測試: >> N, 降伏強度測試: >> N, 厚度變異: >> 0, 訂單正面顏色(五碼): >> SYT9P, 正面漆膜厚: >> 25, 正面漆塗漆型式幾塗幾烤: >> 2, 修邊碼: >> Y, 重量碼: >> AW, 鋼捲捲向: >> O, 鍍層碼: >> AZ50, | F:保證1/2 ASTM 厚度公差
PPGL | 2507EFE022/025 |  | 1. 製造標準為MS、ASTM或銷新加坡之訂單，若無技術指定優先用料，請優先使用國內料，勿使用ANFEN (OFP00406)-{.不符.} | 1. 製造標準為MS、ASTM或銷新加坡之訂單，若無技術指定優先用料，請優先使用國內料，勿使用ANFEN (OFP00406)-{.不符.} 2. 【提醒】！本單為直立式包裝，嚴禁鍍鋅或烤漆後以STAGGER捲取 (OFP00451)-{.不符.} 3. ※超耐候一系列用途要確認是否有英制公差需求，有英制公差需求時選配碼用ON027※ (OFP00680)-{.不符.} 4. 此經銷商有簽訂1/2厚度公差保證(無厚度變異),請調整冷軋與鍍鋅厚度公差管制範圍. 保證 ASTM 厚度公差 (OFP00180)-{.不符.} | 訂單:2507EFE022/025 CPL <生產備註> 事項如下 . 除HGI/ HGL 訂單邊緣不噴油. 其餘皆側緣噴油 (RMK00285) . 【美加訂單生產注意事項-CPL】1.客戶美加地區訂單實施修邊刀最大使用顆數上限(20顆) (RMK00717) . 【美加訂單生產注意事項-CPL】2.排程備註:注意修邊品質與毛邊 (RMK00717) . 【美加訂單生產注意事項-CPL】3.去毛邊輥的管制：兩側壓力均設定1.0 kg/cm2 (RMK00717) | 訂單:2507EFE022/025 CR1 <生產備註> 事項如下 . 此經銷商保證平均厚度在1/2厚度公差內，厚度量測NG時，如單位長度符合範圍，請放行 (RMK00402) . 此客戶有保證 全板形 急峻度 ≦ 0.7% ( ≦ 12 I-UNIT ) (RMK00583) . 【美加訂單生產注意事項-CR】1.兩側各加開一個spot cooling增加冷卻效果。 (RMK00717) . 【美加訂單生產注意事項-CR】2.發生毛邊時，請降速生產減輕毛邊程度，暫留討論後再處置。 (RMK00717) | 訂單:2507EFE022/025 CR2 <生產備註> 事項如下 . 此經銷商保證平均厚度在1/2厚度公差內，厚度量測NG時，如單位長度符合範圍，請放行 (RMK00402) . 此客戶有保證 全板形 急峻度 ≦ 0.7% ( ≦ 12 I-UNIT ) (RMK00583) . 【美加訂單生產注意事項-CR】1.兩側各加開一個spot cooling增加冷卻效果。 (RMK00717) . 【美加訂單生產注意事項-CR】2.發生毛邊時，請降速生產減輕毛邊程度，暫留討論後再處置。 (RMK00717) | 訂單:2507EFE022/025 CG1 <生產備註> 事項如下 . 鍍鋅表面不可有鋅痕、壓痕、凹陷、及刮傷 、應變痕等。 (RMK00054) . 此經銷商保證平均厚度在1/2厚度公差內，厚度量測NG時，如單位長度符合範圍，請放行 (RMK00402) . 此客戶有保證 全板形 急峻度 ≦ 0.7% ( ≦ 12 I-UNIT ) (RMK00583) . 【美加訂單生產注意事項-CG1】副操確認完回控制室後，於生產排程鋼號旁簽名紀錄，以利後續追查(該排程生產完，排程單將保留)。 (RMK00717) . 【美加訂單生產注意事項-CG1】中央段副操每顆銲道出Pot時觀察銲道同時，確認Beaver Tail與鋼板接觸之Guide Roll羊毛氈狀況，並適時添加潤滑油(避免乾掉)。 (RMK00717) | 訂單:2507EFE022/025 CG2 <生產備註> 事項如下 . 鍍鋅表面不可有鋅痕、壓痕、凹陷、及刮傷 、應變痕等。 (RMK00054) . 此經銷商保證平均厚度在1/2厚度公差內，厚度量測NG時，如單位長度符合範圍，請放行 (RMK00402) . 此客戶有保證 全板形 急峻度 ≦ 0.7% ( ≦ 12 I-UNIT ) (RMK00583) . 【美加訂單生產注意事項-CG2】1.使用SUB-NOZZLE (RMK00717) | 訂單:2507EFE022/025 CC1 <生產備註> 事項如下 . 正面面漆(20U)及正面總膜厚(25U)要求管制90%以上之膜厚,未達標準降級. (RMK00054) . 若背面面漆(20U)及背面總膜厚(25U)時要求管制90%以上之膜厚,未達標準降級 (RMK00054) . 面漆=18U(90%)~請購基準22U(110%),標準板總膜厚=5+20U(100%面漆). (RMK00054) . 30CM*全寬*留1塊給LAB及1塊給塗料商, (RMK00054) . 【色差】1.1.此客戶對面漆(非B開頭之色碼)目視色差要求較高,請依限度樣本進行目視色差管制★--->發生過訴賠 (RMK00248) . 【色差】1.2.若針對特殊顏色需特別管理時，請品檢忽略1.1.的規定以特別規定為主 (RMK00248) . 此經銷商保證平均厚度在1/2厚度公差內，厚度量測NG時，如單位長度符合範圍，請放行 (RMK00402) . 【捲取】注意！本單為直立式包裝。禁用STAGGER捲取送包裝！送RCL重處理例外。 (RMK00512) . 此客戶有保證 全板形 急峻度 ≦ 0.7% ( ≦ 12 I-UNIT ) (RMK00583) . 【美加訂單生產注意事項-CCP】1.請烤漆入口依照正背面漆鋼捲投向規定進行鋼捲投入。 (RMK00717) . 【美加訂單生產注意事項-CCP】2.烤漆入口依照鋼捲投向規定進行鋼捲投入。(CR1/CG1 CR2/CG2-->正向入料。CR1/CG2 CR2/CG1-->反向入料) (RMK00717) . 【美加訂單生產注意事項-CCP】3.此訂單背面漆一律採Nature塗裝，塗裝黏度設定40秒以上 (RMK00717) | 訂單:2507EFE022/025 CC2 <生產備註> 事項如下 . 正面面漆(20U)及正面總膜厚(25U)要求管制90%以上之膜厚,未達標準降級. (RMK00054) . 若背面面漆(20U)及背面總膜厚(25U)時要求管制90%以上之膜厚,未達標準降級 (RMK00054) . 面漆=18U(90%)~請購基準22U(110%),標準板總膜厚=5+20U(100%面漆). (RMK00054) . 30CM*全寬*留1塊給LAB及1塊給塗料商, (RMK00054) . 【色差】1.1.此客戶對面漆(非B開頭之色碼)目視色差要求較高,請依限度樣本進行目視色差管制★--->發生過訴賠 (RMK00248) . 【色差】1.2.若針對特殊顏色需特別管理時，請品檢忽略1.1.的規定以特別規定為主 (RMK00248) . 此經銷商保證平均厚度在1/2厚度公差內，厚度量測NG時，如單位長度符合範圍，請放行 (RMK00402) . 【捲取】注意！本單為直立式包裝。禁用STAGGER捲取送包裝！送RCL重處理例外。 (RMK00512) . 此客戶有保證 全板形 急峻度 ≦ 0.7% ( ≦ 12 I-UNIT ) (RMK00583) . 【美加訂單生產注意事項-CCP】1.請烤漆入口依照正背面漆鋼捲投向規定進行鋼捲投入。 (RMK00717) . 【美加訂單生產注意事項-CCP】2.烤漆入口依照鋼捲投向規定進行鋼捲投入。(CR1/CG1 CR2/CG2-->正向入料。CR1/CG2 CR2/CG1-->反向入料) (RMK00717) . 【美加訂單生產注意事項-CCP】3.此訂單背面漆一律採Nature塗裝，塗裝黏度設定40秒以上 (RMK00717) | 訂單:2507EFE022/025 RCL <生產備註> 事項如下 . 【捲取】注意！本單為直立式包裝。禁用STAGGER捲取送包裝！送RCL重處理例外。 (RMK00512) | 訂單:2507EFE022/025 CCPK 無 <生產備註> 事項 | 訂單:2507EFE022/025 CGQC 無 <品檢備註> 事項 | 訂單:2507EFE022/025 CCQC <品檢備註> 事項如下 . 【色差】1.1.此客戶對面漆(非B開頭之色碼)目視色差要求較高,請依限度樣本進行目視色差管制★--->發生過訴賠 (RMK00248) . 【色差】1.2.若針對特殊顏色需特別管理時，請品檢忽略1.1.的規定以特別規定為主 (RMK00248) . 【捲取】注意！本單為直立式包裝。禁用STAGGER捲取送包裝！送RCL重處理例外。 (RMK00512) | 訂單:2507EFE022/025 TOL 無 <生產備註> 事項 |  | 訂單 2507EFE022/025 修改記錄如下: 20250612 09:36:22 (06023) 退火碼: >> S1, 用途碼: >> COG003, 背面標示: >> S000, 訂單背面顏色(五碼): >> BW73Z, 背面漆膜厚: >> NOM, 背面漆塗漆型式幾塗幾烤: >> 2, 鉻酸鹽: >> Z, 訂單厚度: >> 0.02, 訂單重: >> 20, 重量容許率(下限): >> 10, 重量容許率(上限): >> 10, 訂單寬度: >> 48, 鍍製方式: >> AC, 鋼捲內徑: >> 508, 鋼捲下限重: >> 3, 鋼捲上限重: >> 4.5, 壓花條件碼: >> -, 表面花紋: >> R, 綠色識別碼: >> -, 印刷輥號: >> -, 產品代碼: >> PPGL, 皮膜碼: >> -, 單位別: >> I, 油品種類: >> Z, 塗油量: >> Z, 包裝代碼: >> E0 , 保護膜碼: >> -, 客戶試片取樣型式: >> -, 調質碼: >> S, 套筒碼: >> P , 規格: >> A792SSGR33, 製造標準: >> ASTM, 表面處理劑種類: >> Z, 表面處理劑塗佈量: >> Z, 伸長率測試: >> N, 硬度測試碼: >> N, 抗拉強度測試: >> N, 降伏強度測試: >> N, 厚度變異: >> 0, 訂單正面顏色(五碼): >> SBH87, 正面漆膜厚: >> 25, 正面漆塗漆型式幾塗幾烤: >> 2, 修邊碼: >> Y, 重量碼: >> AW, 鋼捲捲向: >> O, 鍍層碼: >> AZ50, | F:保證1/2 ASTM 厚度公差
PPGL | 2507EFE022/026 | 1. ●依旭台背面（正面漆塗料）發泡黏著性不佳（CC250503），要確認背面是否要發泡● (OFP00739)-{.不符.} | 1. 製造標準為MS、ASTM或銷新加坡之訂單，若無技術指定優先用料，請優先使用國內料，勿使用ANFEN (OFP00406)-{.不符.} | 1. 製造標準為MS、ASTM或銷新加坡之訂單，若無技術指定優先用料，請優先使用國內料，勿使用ANFEN (OFP00406)-{.不符.} 2. 【提醒】！本單為直立式包裝，嚴禁鍍鋅或烤漆後以STAGGER捲取 (OFP00451)-{.不符.} 3. ※超耐候一系列用途要確認是否有英制公差需求，有英制公差需求時選配碼用ON027※ (OFP00680)-{.不符.} 4. ●依旭台背面（正面漆塗料）發泡黏著性不佳（CC250503），要確認背面是否要發泡● (OFP00739)-{.不符.} 5. 此經銷商有簽訂1/2厚度公差保證(無厚度變異),請調整冷軋與鍍鋅厚度公差管制範圍. 保證 ASTM 厚度公差 (OFP00180)-{.不符.} | 訂單:2507EFE022/026 CPL <生產備註> 事項如下 . 本單為烤漆背面大於等於25μ塗裝，軋延後不允許毛邊，請CPL注意修邊狀況 (RMK00124) . 【邊緣品質】此為烤漆背面25μ訂單，請加強檢視鋼捲：邊緣殘剪、側緣鋅渣或毛邊，因為會導致烤漆背面漆轉印正面 (RMK00126) . 除HGI/ HGL 訂單邊緣不噴油. 其餘皆側緣噴油 (RMK00285) . 【美加訂單生產注意事項-CPL】1.客戶美加地區訂單實施修邊刀最大使用顆數上限(20顆) (RMK00717) . 【美加訂單生產注意事項-CPL】2.排程備註:注意修邊品質與毛邊 (RMK00717) . 【美加訂單生產注意事項-CPL】3.去毛邊輥的管制：兩側壓力均設定1.0 kg/cm2 (RMK00717) | 訂單:2507EFE022/026 CR1 <生產備註> 事項如下 . 【邊緣品質】此為烤漆背面25μ訂單，請加強檢視鋼捲：邊緣殘剪、側緣鋅渣或毛邊，因為會導致烤漆背面漆轉印正面 (RMK00126) . 此經銷商保證平均厚度在1/2厚度公差內，厚度量測NG時，如單位長度符合範圍，請放行 (RMK00402) . 此客戶有保證 全板形 急峻度 ≦ 0.7% ( ≦ 12 I-UNIT ) (RMK00583) . 【美加訂單生產注意事項-CR】1.兩側各加開一個spot cooling增加冷卻效果。 (RMK00717) . 【美加訂單生產注意事項-CR】2.發生毛邊時，請降速生產減輕毛邊程度，暫留討論後再處置。 (RMK00717) | 訂單:2507EFE022/026 CR2 <生產備註> 事項如下 . 【邊緣品質】此為烤漆背面25μ訂單，請加強檢視鋼捲：邊緣殘剪、側緣鋅渣或毛邊，因為會導致烤漆背面漆轉印正面 (RMK00126) . 此經銷商保證平均厚度在1/2厚度公差內，厚度量測NG時，如單位長度符合範圍，請放行 (RMK00402) . 此客戶有保證 全板形 急峻度 ≦ 0.7% ( ≦ 12 I-UNIT ) (RMK00583) . 【美加訂單生產注意事項-CR】1.兩側各加開一個spot cooling增加冷卻效果。 (RMK00717) . 【美加訂單生產注意事項-CR】2.發生毛邊時，請降速生產減輕毛邊程度，暫留討論後再處置。 (RMK00717) | 訂單:2507EFE022/026 CG1 <生產備註> 事項如下 . 鍍鋅表面不可有鋅痕、壓痕、凹陷、及刮傷 、應變痕等。 (RMK00054) . 【邊緣品質】此為烤漆背面25μ訂單，請加強檢視鋼捲：邊緣殘剪、側緣鋅渣或毛邊，因為會導致烤漆背面漆轉印正面 (RMK00126) . 本單於烤漆正背面都塗裝正面漆，因此鍍鋅請管制背面表面品質比照正面 (RMK00363) . 此經銷商保證平均厚度在1/2厚度公差內，厚度量測NG時，如單位長度符合範圍，請放行 (RMK00402) . 此客戶有保證 全板形 急峻度 ≦ 0.7% ( ≦ 12 I-UNIT ) (RMK00583) . 【美加訂單生產注意事項-CG1】副操確認完回控制室後，於生產排程鋼號旁簽名紀錄，以利後續追查(該排程生產完，排程單將保留)。 (RMK00717) . 【美加訂單生產注意事項-CG1】中央段副操每顆銲道出Pot時觀察銲道同時，確認Beaver Tail與鋼板接觸之Guide Roll羊毛氈狀況，並適時添加潤滑油(避免乾掉)。 (RMK00717) | 訂單:2507EFE022/026 CG2 <生產備註> 事項如下 . 鍍鋅表面不可有鋅痕、壓痕、凹陷、及刮傷 、應變痕等。 (RMK00054) . 【邊緣品質】此為烤漆背面25μ訂單，請加強檢視鋼捲：邊緣殘剪、側緣鋅渣或毛邊，因為會導致烤漆背面漆轉印正面 (RMK00126) . 本單於烤漆正背面都塗裝正面漆，因此鍍鋅請管制背面表面品質比照正面 (RMK00363) . 此經銷商保證平均厚度在1/2厚度公差內，厚度量測NG時，如單位長度符合範圍，請放行 (RMK00402) . 此客戶有保證 全板形 急峻度 ≦ 0.7% ( ≦ 12 I-UNIT ) (RMK00583) . 【美加訂單生產注意事項-CG2】1.使用SUB-NOZZLE (RMK00717) | 訂單:2507EFE022/026 CC1 <生產備註> 事項如下 . 正面面漆(20U)及正面總膜厚(25U)要求管制90%以上之膜厚,未達標準降級. (RMK00054) . 若背面面漆(20U)及背面總膜厚(25U)時要求管制90%以上之膜厚,未達標準降級 (RMK00054) . 面漆=18U(90%)~請購基準22U(110%),標準板總膜厚=5+20U(100%面漆). (RMK00054) . 30CM*全寬*留1塊給LAB及1塊給塗料商, (RMK00054) . 【邊緣品質】此為烤漆背面25μ訂單，請加強檢視鋼捲：邊緣殘剪、側緣鋅渣或毛邊，因為會導致烤漆背面漆轉印正面 (RMK00126) . 【色差】1.1.此客戶對面漆(非B開頭之色碼)目視色差要求較高,請依限度樣本進行目視色差管制★--->發生過訴賠 (RMK00248) . 【色差】1.2.若針對特殊顏色需特別管理時，請品檢忽略1.1.的規定以特別規定為主 (RMK00248) . 此經銷商保證平均厚度在1/2厚度公差內，厚度量測NG時，如單位長度符合範圍，請放行 (RMK00402) . 【捲取】注意！本單為直立式包裝。禁用STAGGER捲取送包裝！送RCL重處理例外。 (RMK00512) . 此客戶有保證 全板形 急峻度 ≦ 0.7% ( ≦ 12 I-UNIT ) (RMK00583) . 【水痕】因TOP 為YCP 近似深黑色水痕可能嚴重，因此指定CC1生產注意W/Q 使用純水與水量控制 (RMK00588) . 【水痕】因BACK 為YCP 近似深黑色水痕可能嚴重，因此指定CC1生產注意W/Q 使用純水與水量控制 (RMK00589) . 【水痕】因YCP 近似深黑色水痕可能嚴重，因此指定CC1生產注意W/Q 使用純水與水量控制 (RMK00596) . 【美加訂單生產注意事項-CCP】1.請烤漆入口依照正背面漆鋼捲投向規定進行鋼捲投入。 (RMK00717) . 【美加訂單生產注意事項-CCP】2.烤漆入口依照鋼捲投向規定進行鋼捲投入。(CR1/CG1 CR2/CG2-->正向入料。CR1/CG2 CR2/CG1-->反向入料) (RMK00717) . 【美加訂單生產注意事項-CCP】3.此訂單背面漆一律採Nature塗裝，塗裝黏度設定40秒以上 (RMK00717) | 訂單:2507EFE022/026 CC2 <生產備註> 事項如下 . 正面面漆(20U)及正面總膜厚(25U)要求管制90%以上之膜厚,未達標準降級. (RMK00054) . 若背面面漆(20U)及背面總膜厚(25U)時要求管制90%以上之膜厚,未達標準降級 (RMK00054) . 面漆=18U(90%)~請購基準22U(110%),標準板總膜厚=5+20U(100%面漆). (RMK00054) . 30CM*全寬*留1塊給LAB及1塊給塗料商, (RMK00054) . 【邊緣品質】此為烤漆背面25μ訂單，請加強檢視鋼捲：邊緣殘剪、側緣鋅渣或毛邊，因為會導致烤漆背面漆轉印正面 (RMK00126) . 【色差】1.1.此客戶對面漆(非B開頭之色碼)目視色差要求較高,請依限度樣本進行目視色差管制★--->發生過訴賠 (RMK00248) . 【色差】1.2.若針對特殊顏色需特別管理時，請品檢忽略1.1.的規定以特別規定為主 (RMK00248) . 此經銷商保證平均厚度在1/2厚度公差內，厚度量測NG時，如單位長度符合範圍，請放行 (RMK00402) . 【捲取】注意！本單為直立式包裝。禁用STAGGER捲取送包裝！送RCL重處理例外。 (RMK00512) . 此客戶有保證 全板形 急峻度 ≦ 0.7% ( ≦ 12 I-UNIT ) (RMK00583) . 【水痕】因TOP 為YCP 近似深黑色水痕可能嚴重，因此指定CC1生產注意W/Q 使用純水與水量控制 (RMK00588) . 【水痕】因BACK 為YCP 近似深黑色水痕可能嚴重，因此指定CC1生產注意W/Q 使用純水與水量控制 (RMK00589) . 【水痕】因YCP 近似深黑色水痕可能嚴重，因此指定CC1生產注意W/Q 使用純水與水量控制 (RMK00596) . 【美加訂單生產注意事項-CCP】1.請烤漆入口依照正背面漆鋼捲投向規定進行鋼捲投入。 (RMK00717) . 【美加訂單生產注意事項-CCP】2.烤漆入口依照鋼捲投向規定進行鋼捲投入。(CR1/CG1 CR2/CG2-->正向入料。CR1/CG2 CR2/CG1-->反向入料) (RMK00717) . 【美加訂單生產注意事項-CCP】3.此訂單背面漆一律採Nature塗裝，塗裝黏度設定40秒以上 (RMK00717) | 訂單:2507EFE022/026 RCL <生產備註> 事項如下 . 【捲取】注意！本單為直立式包裝。禁用STAGGER捲取送包裝！送RCL重處理例外。 (RMK00512) | 訂單:2507EFE022/026 CCPK 無 <生產備註> 事項 | 訂單:2507EFE022/026 CGQC <品檢備註> 事項如下 . 【邊緣品質】此為烤漆背面25μ訂單，請加強檢視鋼捲：邊緣殘剪、側緣鋅渣或毛邊，因為會導致烤漆背面漆轉印正面 (RMK00126) . 本單於烤漆正背面都塗裝正面漆，因此鍍鋅請管制背面表面品質比照正面 (RMK00363) | 訂單:2507EFE022/026 CCQC <品檢備註> 事項如下 . 【邊緣品質】此為烤漆背面25μ訂單，請加強檢視鋼捲：邊緣殘剪、側緣鋅渣或毛邊，因為會導致烤漆背面漆轉印正面 (RMK00126) . 【色差】1.1.此客戶對面漆(非B開頭之色碼)目視色差要求較高,請依限度樣本進行目視色差管制★--->發生過訴賠 (RMK00248) . 【色差】1.2.若針對特殊顏色需特別管理時，請品檢忽略1.1.的規定以特別規定為主 (RMK00248) . 【捲取】注意！本單為直立式包裝。禁用STAGGER捲取送包裝！送RCL重處理例外。 (RMK00512) . 【水痕】因TOP 為YCP 近似深黑色水痕可能嚴重，因此指定CC1生產注意W/Q 使用純水與水量控制 (RMK00588) . 【水痕】因BACK 為YCP 近似深黑色水痕可能嚴重，因此指定CC1生產注意W/Q 使用純水與水量控制 (RMK00589) | 訂單:2507EFE022/026 TOL 無 <生產備註> 事項 |  | 訂單 2507EFE022/026 修改記錄如下: 20250612 09:36:24 (06023) 退火碼: >> S1, 用途碼: >> COG007, 背面標示: >> S000, 訂單背面顏色(五碼): >> SYT9P, 背面漆膜厚: >> 25, 背面漆塗漆型式幾塗幾烤: >> 2, 鉻酸鹽: >> Z, 訂單厚度: >> 0.02, 訂單重: >> 40, 重量容許率(下限): >> 10, 重量容許率(上限): >> 10, 訂單寬度: >> 48, 鍍製方式: >> AC, 鋼捲內徑: >> 508, 鋼捲下限重: >> 3, 鋼捲上限重: >> 4.5, 壓花條件碼: >> -, 表面花紋: >> R, 綠色識別碼: >> -, 印刷輥號: >> -, 產品代碼: >> PPGL, 皮膜碼: >> -, 單位別: >> I, 油品種類: >> Z, 塗油量: >> Z, 包裝代碼: >> E0 , 保護膜碼: >> -, 客戶試片取樣型式: >> -, 調質碼: >> S, 套筒碼: >> P , 規格: >> A792SSGR33, 製造標準: >> ASTM, 表面處理劑種類: >> Z, 表面處理劑塗佈量: >> Z, 伸長率測試: >> N, 硬度測試碼: >> N, 抗拉強度測試: >> N, 降伏強度測試: >> N, 厚度變異: >> 0, 訂單正面顏色(五碼): >> SYT9P, 正面漆膜厚: >> 25, 正面漆塗漆型式幾塗幾烤: >> 2, 修邊碼: >> Y, 重量碼: >> AW, 鋼捲捲向: >> O, 鍍層碼: >> AZ50, | F:保證1/2 ASTM 厚度公差
PPGL | 2507EFE022/027 |  | 1. 製造標準為MS、ASTM或銷新加坡之訂單，若無技術指定優先用料，請優先使用國內料，勿使用ANFEN (OFP00406)-{.不符.} | 1. 製造標準為MS、ASTM或銷新加坡之訂單，若無技術指定優先用料，請優先使用國內料，勿使用ANFEN (OFP00406)-{.不符.} 2. 【提醒】！本單為直立式包裝，嚴禁鍍鋅或烤漆後以STAGGER捲取 (OFP00451)-{.不符.} 3. ※超耐候一系列用途要確認是否有英制公差需求，有英制公差需求時選配碼用ON027※ (OFP00680)-{.不符.} 4. 此經銷商有簽訂1/2厚度公差保證(無厚度變異),請調整冷軋與鍍鋅厚度公差管制範圍. 保證 ASTM 厚度公差 (OFP00180)-{.不符.} | 訂單:2507EFE022/027 CPL <生產備註> 事項如下 . 除HGI/ HGL 訂單邊緣不噴油. 其餘皆側緣噴油 (RMK00285) . 【美加訂單生產注意事項-CPL】1.客戶美加地區訂單實施修邊刀最大使用顆數上限(20顆) (RMK00717) . 【美加訂單生產注意事項-CPL】2.排程備註:注意修邊品質與毛邊 (RMK00717) . 【美加訂單生產注意事項-CPL】3.去毛邊輥的管制：兩側壓力均設定1.0 kg/cm2 (RMK00717) | 訂單:2507EFE022/027 CR1 <生產備註> 事項如下 . 此經銷商保證平均厚度在1/2厚度公差內，厚度量測NG時，如單位長度符合範圍，請放行 (RMK00402) . 此客戶有保證 全板形 急峻度 ≦ 0.7% ( ≦ 12 I-UNIT ) (RMK00583) . 【美加訂單生產注意事項-CR】1.兩側各加開一個spot cooling增加冷卻效果。 (RMK00717) . 【美加訂單生產注意事項-CR】2.發生毛邊時，請降速生產減輕毛邊程度，暫留討論後再處置。 (RMK00717) | 訂單:2507EFE022/027 CR2 <生產備註> 事項如下 . 此經銷商保證平均厚度在1/2厚度公差內，厚度量測NG時，如單位長度符合範圍，請放行 (RMK00402) . 此客戶有保證 全板形 急峻度 ≦ 0.7% ( ≦ 12 I-UNIT ) (RMK00583) . 【美加訂單生產注意事項-CR】1.兩側各加開一個spot cooling增加冷卻效果。 (RMK00717) . 【美加訂單生產注意事項-CR】2.發生毛邊時，請降速生產減輕毛邊程度，暫留討論後再處置。 (RMK00717) | 訂單:2507EFE022/027 CG1 <生產備註> 事項如下 . 鍍鋅表面不可有鋅痕、壓痕、凹陷、及刮傷 、應變痕等。 (RMK00054) . 此經銷商保證平均厚度在1/2厚度公差內，厚度量測NG時，如單位長度符合範圍，請放行 (RMK00402) . 此客戶有保證 全板形 急峻度 ≦ 0.7% ( ≦ 12 I-UNIT ) (RMK00583) . 【美加訂單生產注意事項-CG1】副操確認完回控制室後，於生產排程鋼號旁簽名紀錄，以利後續追查(該排程生產完，排程單將保留)。 (RMK00717) . 【美加訂單生產注意事項-CG1】中央段副操每顆銲道出Pot時觀察銲道同時，確認Beaver Tail與鋼板接觸之Guide Roll羊毛氈狀況，並適時添加潤滑油(避免乾掉)。 (RMK00717) | 訂單:2507EFE022/027 CG2 <生產備註> 事項如下 . 鍍鋅表面不可有鋅痕、壓痕、凹陷、及刮傷 、應變痕等。 (RMK00054) . 此經銷商保證平均厚度在1/2厚度公差內，厚度量測NG時，如單位長度符合範圍，請放行 (RMK00402) . 此客戶有保證 全板形 急峻度 ≦ 0.7% ( ≦ 12 I-UNIT ) (RMK00583) . 【美加訂單生產注意事項-CG2】1.使用SUB-NOZZLE (RMK00717) | 訂單:2507EFE022/027 CC1 <生產備註> 事項如下 . 正面面漆(20U)及正面總膜厚(25U)要求管制90%以上之膜厚,未達標準降級. (RMK00054) . 若背面面漆(20U)及背面總膜厚(25U)時要求管制90%以上之膜厚,未達標準降級 (RMK00054) . 面漆=18U(90%)~請購基準22U(110%),標準板總膜厚=5+20U(100%面漆). (RMK00054) . 30CM*全寬*留1塊給LAB及1塊給塗料商, (RMK00054) . 【色差】1.1.此客戶對面漆(非B開頭之色碼)目視色差要求較高,請依限度樣本進行目視色差管制★--->發生過訴賠 (RMK00248) . 【色差】1.2.若針對特殊顏色需特別管理時，請品檢忽略1.1.的規定以特別規定為主 (RMK00248) . 此經銷商保證平均厚度在1/2厚度公差內，厚度量測NG時，如單位長度符合範圍，請放行 (RMK00402) . 【捲取】注意！本單為直立式包裝。禁用STAGGER捲取送包裝！送RCL重處理例外。 (RMK00512) . 此客戶有保證 全板形 急峻度 ≦ 0.7% ( ≦ 12 I-UNIT ) (RMK00583) . 【水痕】因TOP 為YCP 近似深黑色水痕可能嚴重，因此指定CC1生產注意W/Q 使用純水與水量控制 (RMK00588) . 【水痕】因YCP 近似深黑色水痕可能嚴重，因此指定CC1生產注意W/Q 使用純水與水量控制 (RMK00596) . 【美加訂單生產注意事項-CCP】1.請烤漆入口依照正背面漆鋼捲投向規定進行鋼捲投入。 (RMK00717) . 【美加訂單生產注意事項-CCP】2.烤漆入口依照鋼捲投向規定進行鋼捲投入。(CR1/CG1 CR2/CG2-->正向入料。CR1/CG2 CR2/CG1-->反向入料) (RMK00717) . 【美加訂單生產注意事項-CCP】3.此訂單背面漆一律採Nature塗裝，塗裝黏度設定40秒以上 (RMK00717) | 訂單:2507EFE022/027 CC2 <生產備註> 事項如下 . 正面面漆(20U)及正面總膜厚(25U)要求管制90%以上之膜厚,未達標準降級. (RMK00054) . 若背面面漆(20U)及背面總膜厚(25U)時要求管制90%以上之膜厚,未達標準降級 (RMK00054) . 面漆=18U(90%)~請購基準22U(110%),標準板總膜厚=5+20U(100%面漆). (RMK00054) . 30CM*全寬*留1塊給LAB及1塊給塗料商, (RMK00054) . 【色差】1.1.此客戶對面漆(非B開頭之色碼)目視色差要求較高,請依限度樣本進行目視色差管制★--->發生過訴賠 (RMK00248) . 【色差】1.2.若針對特殊顏色需特別管理時，請品檢忽略1.1.的規定以特別規定為主 (RMK00248) . 此經銷商保證平均厚度在1/2厚度公差內，厚度量測NG時，如單位長度符合範圍，請放行 (RMK00402) . 【捲取】注意！本單為直立式包裝。禁用STAGGER捲取送包裝！送RCL重處理例外。 (RMK00512) . 此客戶有保證 全板形 急峻度 ≦ 0.7% ( ≦ 12 I-UNIT ) (RMK00583) . 【水痕】因TOP 為YCP 近似深黑色水痕可能嚴重，因此指定CC1生產注意W/Q 使用純水與水量控制 (RMK00588) . 【水痕】因YCP 近似深黑色水痕可能嚴重，因此指定CC1生產注意W/Q 使用純水與水量控制 (RMK00596) . 【美加訂單生產注意事項-CCP】1.請烤漆入口依照正背面漆鋼捲投向規定進行鋼捲投入。 (RMK00717) . 【美加訂單生產注意事項-CCP】2.烤漆入口依照鋼捲投向規定進行鋼捲投入。(CR1/CG1 CR2/CG2-->正向入料。CR1/CG2 CR2/CG1-->反向入料) (RMK00717) . 【美加訂單生產注意事項-CCP】3.此訂單背面漆一律採Nature塗裝，塗裝黏度設定40秒以上 (RMK00717) | 訂單:2507EFE022/027 RCL <生產備註> 事項如下 . 【捲取】注意！本單為直立式包裝。禁用STAGGER捲取送包裝！送RCL重處理例外。 (RMK00512) | 訂單:2507EFE022/027 CCPK 無 <生產備註> 事項 | 訂單:2507EFE022/027 CGQC 無 <品檢備註> 事項 | 訂單:2507EFE022/027 CCQC <品檢備註> 事項如下 . 【色差】1.1.此客戶對面漆(非B開頭之色碼)目視色差要求較高,請依限度樣本進行目視色差管制★--->發生過訴賠 (RMK00248) . 【色差】1.2.若針對特殊顏色需特別管理時，請品檢忽略1.1.的規定以特別規定為主 (RMK00248) . 【捲取】注意！本單為直立式包裝。禁用STAGGER捲取送包裝！送RCL重處理例外。 (RMK00512) . 【水痕】因TOP 為YCP 近似深黑色水痕可能嚴重，因此指定CC1生產注意W/Q 使用純水與水量控制 (RMK00588) | 訂單:2507EFE022/027 TOL 無 <生產備註> 事項 |  | 訂單 2507EFE022/027 修改記錄如下: 20250612 09:36:27 (06023) 退火碼: >> S1, 用途碼: >> COG007, 背面標示: >> S000, 訂單背面顏色(五碼): >> BW73Z, 背面漆膜厚: >> NOM, 背面漆塗漆型式幾塗幾烤: >> 2, 鉻酸鹽: >> Z, 訂單厚度: >> 0.024, 訂單重: >> 40, 重量容許率(下限): >> 10, 重量容許率(上限): >> 10, 訂單寬度: >> 48, 鍍製方式: >> AC, 鋼捲內徑: >> 508, 鋼捲下限重: >> 3, 鋼捲上限重: >> 4.5, 壓花條件碼: >> -, 表面花紋: >> R, 綠色識別碼: >> -, 印刷輥號: >> -, 產品代碼: >> PPGL, 皮膜碼: >> -, 單位別: >> I, 油品種類: >> Z, 塗油量: >> Z, 包裝代碼: >> E0 , 保護膜碼: >> -, 客戶試片取樣型式: >> -, 調質碼: >> S, 套筒碼: >> P , 規格: >> A792SSGR33, 製造標準: >> ASTM, 表面處理劑種類: >> Z, 表面處理劑塗佈量: >> Z, 伸長率測試: >> N, 硬度測試碼: >> N, 抗拉強度測試: >> N, 降伏強度測試: >> N, 厚度變異: >> 0, 訂單正面顏色(五碼): >> SYT9P, 正面漆膜厚: >> 25, 正面漆塗漆型式幾塗幾烤: >> 2, 修邊碼: >> Y, 重量碼: >> AW, 鋼捲捲向: >> O, 鍍層碼: >> AZ50, | F:保證1/2 ASTM 厚度公差
PPGL | 2507EFE022/028 |  | 1. 製造標準為MS、ASTM或銷新加坡之訂單，若無技術指定優先用料，請優先使用國內料，勿使用ANFEN (OFP00406)-{.不符.} | 1. 製造標準為MS、ASTM或銷新加坡之訂單，若無技術指定優先用料，請優先使用國內料，勿使用ANFEN (OFP00406)-{.不符.} 2. 【提醒】！本單為直立式包裝，嚴禁鍍鋅或烤漆後以STAGGER捲取 (OFP00451)-{.不符.} 3. 此經銷商有簽訂1/2厚度公差保證(無厚度變異),請調整冷軋與鍍鋅厚度公差管制範圍. 保證 ASTM 厚度公差 (OFP00180)-{.不符.} | 訂單:2507EFE022/028 CPL <生產備註> 事項如下 . 除HGI/ HGL 訂單邊緣不噴油. 其餘皆側緣噴油 (RMK00285) . 【美加訂單生產注意事項-CPL】1.客戶美加地區訂單實施修邊刀最大使用顆數上限(20顆) (RMK00717) . 【美加訂單生產注意事項-CPL】2.排程備註:注意修邊品質與毛邊 (RMK00717) . 【美加訂單生產注意事項-CPL】3.去毛邊輥的管制：兩側壓力均設定1.0 kg/cm2 (RMK00717) | 訂單:2507EFE022/028 CR1 <生產備註> 事項如下 . 此經銷商保證平均厚度在1/2厚度公差內，厚度量測NG時，如單位長度符合範圍，請放行 (RMK00402) . 此客戶有保證 全板形 急峻度 ≦ 0.7% ( ≦ 12 I-UNIT ) (RMK00583) . 【美加訂單生產注意事項-CR】1.兩側各加開一個spot cooling增加冷卻效果。 (RMK00717) . 【美加訂單生產注意事項-CR】2.發生毛邊時，請降速生產減輕毛邊程度，暫留討論後再處置。 (RMK00717) | 訂單:2507EFE022/028 CR2 <生產備註> 事項如下 . 此經銷商保證平均厚度在1/2厚度公差內，厚度量測NG時，如單位長度符合範圍，請放行 (RMK00402) . 此客戶有保證 全板形 急峻度 ≦ 0.7% ( ≦ 12 I-UNIT ) (RMK00583) . 【美加訂單生產注意事項-CR】1.兩側各加開一個spot cooling增加冷卻效果。 (RMK00717) . 【美加訂單生產注意事項-CR】2.發生毛邊時，請降速生產減輕毛邊程度，暫留討論後再處置。 (RMK00717) | 訂單:2507EFE022/028 CG1 <生產備註> 事項如下 . 此經銷商保證平均厚度在1/2厚度公差內，厚度量測NG時，如單位長度符合範圍，請放行 (RMK00402) . 此客戶有保證 全板形 急峻度 ≦ 0.7% ( ≦ 12 I-UNIT ) (RMK00583) . 【美加訂單生產注意事項-CG1】副操確認完回控制室後，於生產排程鋼號旁簽名紀錄，以利後續追查(該排程生產完，排程單將保留)。 (RMK00717) . 【美加訂單生產注意事項-CG1】中央段副操每顆銲道出Pot時觀察銲道同時，確認Beaver Tail與鋼板接觸之Guide Roll羊毛氈狀況，並適時添加潤滑油(避免乾掉)。 (RMK00717) | 訂單:2507EFE022/028 CG2 <生產備註> 事項如下 . 此經銷商保證平均厚度在1/2厚度公差內，厚度量測NG時，如單位長度符合範圍，請放行 (RMK00402) . 此客戶有保證 全板形 急峻度 ≦ 0.7% ( ≦ 12 I-UNIT ) (RMK00583) . 【美加訂單生產注意事項-CG2】1.使用SUB-NOZZLE (RMK00717) | 訂單:2507EFE022/028 CC1 <生產備註> 事項如下 . 【色差】1.1.此客戶對面漆(非B開頭之色碼)目視色差要求較高,請依限度樣本進行目視色差管制★--->發生過訴賠 (RMK00248) . 【色差】1.2.若針對特殊顏色需特別管理時，請品檢忽略1.1.的規定以特別規定為主 (RMK00248) . 此經銷商保證平均厚度在1/2厚度公差內，厚度量測NG時，如單位長度符合範圍，請放行 (RMK00402) . 【捲取】注意！本單為直立式包裝。禁用STAGGER捲取送包裝！送RCL重處理例外。 (RMK00512) . 此客戶有保證 全板形 急峻度 ≦ 0.7% ( ≦ 12 I-UNIT ) (RMK00583) . 【美加訂單生產注意事項-CCP】1.請烤漆入口依照正背面漆鋼捲投向規定進行鋼捲投入。 (RMK00717) . 【美加訂單生產注意事項-CCP】2.烤漆入口依照鋼捲投向規定進行鋼捲投入。(CR1/CG1 CR2/CG2-->正向入料。CR1/CG2 CR2/CG1-->反向入料) (RMK00717) . 【美加訂單生產注意事項-CCP】3.此訂單背面漆一律採Nature塗裝，塗裝黏度設定40秒以上 (RMK00717) | 訂單:2507EFE022/028 CC2 <生產備註> 事項如下 . 【色差】1.1.此客戶對面漆(非B開頭之色碼)目視色差要求較高,請依限度樣本進行目視色差管制★--->發生過訴賠 (RMK00248) . 【色差】1.2.若針對特殊顏色需特別管理時，請品檢忽略1.1.的規定以特別規定為主 (RMK00248) . 此經銷商保證平均厚度在1/2厚度公差內，厚度量測NG時，如單位長度符合範圍，請放行 (RMK00402) . 【捲取】注意！本單為直立式包裝。禁用STAGGER捲取送包裝！送RCL重處理例外。 (RMK00512) . 此客戶有保證 全板形 急峻度 ≦ 0.7% ( ≦ 12 I-UNIT ) (RMK00583) . 【美加訂單生產注意事項-CCP】1.請烤漆入口依照正背面漆鋼捲投向規定進行鋼捲投入。 (RMK00717) . 【美加訂單生產注意事項-CCP】2.烤漆入口依照鋼捲投向規定進行鋼捲投入。(CR1/CG1 CR2/CG2-->正向入料。CR1/CG2 CR2/CG1-->反向入料) (RMK00717) . 【美加訂單生產注意事項-CCP】3.此訂單背面漆一律採Nature塗裝，塗裝黏度設定40秒以上 (RMK00717) | 訂單:2507EFE022/028 RCL <生產備註> 事項如下 . 【捲取】注意！本單為直立式包裝。禁用STAGGER捲取送包裝！送RCL重處理例外。 (RMK00512) | 訂單:2507EFE022/028 CCPK 無 <生產備註> 事項 | 訂單:2507EFE022/028 CGQC 無 <品檢備註> 事項 | 訂單:2507EFE022/028 CCQC <品檢備註> 事項如下 . 【色差】1.1.此客戶對面漆(非B開頭之色碼)目視色差要求較高,請依限度樣本進行目視色差管制★--->發生過訴賠 (RMK00248) . 【色差】1.2.若針對特殊顏色需特別管理時，請品檢忽略1.1.的規定以特別規定為主 (RMK00248) . 【捲取】注意！本單為直立式包裝。禁用STAGGER捲取送包裝！送RCL重處理例外。 (RMK00512) | 訂單:2507EFE022/028 TOL 無 <生產備註> 事項 |  | 訂單 2507EFE022/028 修改記錄如下: 20250612 09:36:30 (06023) 退火碼: >> S1, 用途碼: >> COA001, 背面標示: >> S000, 訂單背面顏色(五碼): >> BW73Z, 背面漆膜厚: >> NOM, 背面漆塗漆型式幾塗幾烤: >> 2, 鉻酸鹽: >> Z, 訂單厚度: >> 0.024, 訂單重: >> 20, 重量容許率(下限): >> 10, 重量容許率(上限): >> 10, 訂單寬度: >> 48, 鍍製方式: >> AC, 鋼捲內徑: >> 508, 鋼捲下限重: >> 3, 鋼捲上限重: >> 4.5, 壓花條件碼: >> -, 表面花紋: >> R, 綠色識別碼: >> -, 印刷輥號: >> -, 產品代碼: >> PPGL, 皮膜碼: >> -, 單位別: >> I, 油品種類: >> Z, 塗油量: >> Z, 包裝代碼: >> E0 , 保護膜碼: >> -, 客戶試片取樣型式: >> -, 調質碼: >> S, 套筒碼: >> P , 規格: >> A792SSGR33, 製造標準: >> ASTM, 表面處理劑種類: >> Z, 表面處理劑塗佈量: >> Z, 伸長率測試: >> N, 硬度測試碼: >> N, 抗拉強度測試: >> N, 降伏強度測試: >> N, 厚度變異: >> 0, 訂單正面顏色(五碼): >> SL556, 正面漆膜厚: >> 25, 正面漆塗漆型式幾塗幾烤: >> 2, 修邊碼: >> Y, 重量碼: >> AW, 鋼捲捲向: >> O, 鍍層碼: >> AZ50, | F:保證1/2 ASTM 厚度公差
PPGL | 2507EFE022/029 | 1. ●依旭台背面（正面漆塗料）發泡黏著性不佳（CC250503），要確認背面是否要發泡● (OFP00739)-{.不符.} | 1. 製造標準為MS、ASTM或銷新加坡之訂單，若無技術指定優先用料，請優先使用國內料，勿使用ANFEN (OFP00406)-{.不符.} | 1. 製造標準為MS、ASTM或銷新加坡之訂單，若無技術指定優先用料，請優先使用國內料，勿使用ANFEN (OFP00406)-{.不符.} 2. 【提醒】！本單為直立式包裝，嚴禁鍍鋅或烤漆後以STAGGER捲取 (OFP00451)-{.不符.} 3. ※超耐候一系列用途要確認是否有英制公差需求，有英制公差需求時選配碼用ON027※ (OFP00680)-{.不符.} 4. ●依旭台背面（正面漆塗料）發泡黏著性不佳（CC250503），要確認背面是否要發泡● (OFP00739)-{.不符.} 5. 此經銷商有簽訂1/2厚度公差保證(無厚度變異),請調整冷軋與鍍鋅厚度公差管制範圍. 保證 ASTM 厚度公差 (OFP00180)-{.不符.} | 訂單:2507EFE022/029 CPL <生產備註> 事項如下 . 本單為烤漆背面大於等於25μ塗裝，軋延後不允許毛邊，請CPL注意修邊狀況 (RMK00124) . 【邊緣品質】此為烤漆背面25μ訂單，請加強檢視鋼捲：邊緣殘剪、側緣鋅渣或毛邊，因為會導致烤漆背面漆轉印正面 (RMK00126) . 除HGI/ HGL 訂單邊緣不噴油. 其餘皆側緣噴油 (RMK00285) . 【美加訂單生產注意事項-CPL】1.客戶美加地區訂單實施修邊刀最大使用顆數上限(20顆) (RMK00717) . 【美加訂單生產注意事項-CPL】2.排程備註:注意修邊品質與毛邊 (RMK00717) . 【美加訂單生產注意事項-CPL】3.去毛邊輥的管制：兩側壓力均設定1.0 kg/cm2 (RMK00717) | 訂單:2507EFE022/029 CR1 <生產備註> 事項如下 . 【邊緣品質】此為烤漆背面25μ訂單，請加強檢視鋼捲：邊緣殘剪、側緣鋅渣或毛邊，因為會導致烤漆背面漆轉印正面 (RMK00126) . 此經銷商保證平均厚度在1/2厚度公差內，厚度量測NG時，如單位長度符合範圍，請放行 (RMK00402) . 此客戶有保證 全板形 急峻度 ≦ 0.7% ( ≦ 12 I-UNIT ) (RMK00583) . 【美加訂單生產注意事項-CR】1.兩側各加開一個spot cooling增加冷卻效果。 (RMK00717) . 【美加訂單生產注意事項-CR】2.發生毛邊時，請降速生產減輕毛邊程度，暫留討論後再處置。 (RMK00717) | 訂單:2507EFE022/029 CR2 <生產備註> 事項如下 . 【邊緣品質】此為烤漆背面25μ訂單，請加強檢視鋼捲：邊緣殘剪、側緣鋅渣或毛邊，因為會導致烤漆背面漆轉印正面 (RMK00126) . 此經銷商保證平均厚度在1/2厚度公差內，厚度量測NG時，如單位長度符合範圍，請放行 (RMK00402) . 此客戶有保證 全板形 急峻度 ≦ 0.7% ( ≦ 12 I-UNIT ) (RMK00583) . 【美加訂單生產注意事項-CR】1.兩側各加開一個spot cooling增加冷卻效果。 (RMK00717) . 【美加訂單生產注意事項-CR】2.發生毛邊時，請降速生產減輕毛邊程度，暫留討論後再處置。 (RMK00717) | 訂單:2507EFE022/029 CG1 <生產備註> 事項如下 . 鍍鋅表面不可有鋅痕、壓痕、凹陷、及刮傷 、應變痕等。 (RMK00054) . 【邊緣品質】此為烤漆背面25μ訂單，請加強檢視鋼捲：邊緣殘剪、側緣鋅渣或毛邊，因為會導致烤漆背面漆轉印正面 (RMK00126) . 本單於烤漆正背面都塗裝正面漆，因此鍍鋅請管制背面表面品質比照正面 (RMK00363) . 此經銷商保證平均厚度在1/2厚度公差內，厚度量測NG時，如單位長度符合範圍，請放行 (RMK00402) . 此客戶有保證 全板形 急峻度 ≦ 0.7% ( ≦ 12 I-UNIT ) (RMK00583) . 【美加訂單生產注意事項-CG1】副操確認完回控制室後，於生產排程鋼號旁簽名紀錄，以利後續追查(該排程生產完，排程單將保留)。 (RMK00717) . 【美加訂單生產注意事項-CG1】中央段副操每顆銲道出Pot時觀察銲道同時，確認Beaver Tail與鋼板接觸之Guide Roll羊毛氈狀況，並適時添加潤滑油(避免乾掉)。 (RMK00717) | 訂單:2507EFE022/029 CG2 <生產備註> 事項如下 . 鍍鋅表面不可有鋅痕、壓痕、凹陷、及刮傷 、應變痕等。 (RMK00054) . 【邊緣品質】此為烤漆背面25μ訂單，請加強檢視鋼捲：邊緣殘剪、側緣鋅渣或毛邊，因為會導致烤漆背面漆轉印正面 (RMK00126) . 本單於烤漆正背面都塗裝正面漆，因此鍍鋅請管制背面表面品質比照正面 (RMK00363) . 此經銷商保證平均厚度在1/2厚度公差內，厚度量測NG時，如單位長度符合範圍，請放行 (RMK00402) . 此客戶有保證 全板形 急峻度 ≦ 0.7% ( ≦ 12 I-UNIT ) (RMK00583) . 【美加訂單生產注意事項-CG2】1.使用SUB-NOZZLE (RMK00717) | 訂單:2507EFE022/029 CC1 <生產備註> 事項如下 . 正面面漆(20U)及正面總膜厚(25U)要求管制90%以上之膜厚,未達標準降級. (RMK00054) . 若背面面漆(20U)及背面總膜厚(25U)時要求管制90%以上之膜厚,未達標準降級 (RMK00054) . 面漆=18U(90%)~請購基準22U(110%),標準板總膜厚=5+20U(100%面漆). (RMK00054) . 30CM*全寬*留1塊給LAB及1塊給塗料商, (RMK00054) . 【邊緣品質】此為烤漆背面25μ訂單，請加強檢視鋼捲：邊緣殘剪、側緣鋅渣或毛邊，因為會導致烤漆背面漆轉印正面 (RMK00126) . 【色差】1.1.此客戶對面漆(非B開頭之色碼)目視色差要求較高,請依限度樣本進行目視色差管制★--->發生過訴賠 (RMK00248) . 【色差】1.2.若針對特殊顏色需特別管理時，請品檢忽略1.1.的規定以特別規定為主 (RMK00248) . 此經銷商保證平均厚度在1/2厚度公差內，厚度量測NG時，如單位長度符合範圍，請放行 (RMK00402) . 【捲取】注意！本單為直立式包裝。禁用STAGGER捲取送包裝！送RCL重處理例外。 (RMK00512) . 此客戶有保證 全板形 急峻度 ≦ 0.7% ( ≦ 12 I-UNIT ) (RMK00583) . 【美加訂單生產注意事項-CCP】1.請烤漆入口依照正背面漆鋼捲投向規定進行鋼捲投入。 (RMK00717) . 【美加訂單生產注意事項-CCP】2.烤漆入口依照鋼捲投向規定進行鋼捲投入。(CR1/CG1 CR2/CG2-->正向入料。CR1/CG2 CR2/CG1-->反向入料) (RMK00717) . 【美加訂單生產注意事項-CCP】3.此訂單背面漆一律採Nature塗裝，塗裝黏度設定40秒以上 (RMK00717) | 訂單:2507EFE022/029 CC2 <生產備註> 事項如下 . 正面面漆(20U)及正面總膜厚(25U)要求管制90%以上之膜厚,未達標準降級. (RMK00054) . 若背面面漆(20U)及背面總膜厚(25U)時要求管制90%以上之膜厚,未達標準降級 (RMK00054) . 面漆=18U(90%)~請購基準22U(110%),標準板總膜厚=5+20U(100%面漆). (RMK00054) . 30CM*全寬*留1塊給LAB及1塊給塗料商, (RMK00054) . 【邊緣品質】此為烤漆背面25μ訂單，請加強檢視鋼捲：邊緣殘剪、側緣鋅渣或毛邊，因為會導致烤漆背面漆轉印正面 (RMK00126) . 【色差】1.1.此客戶對面漆(非B開頭之色碼)目視色差要求較高,請依限度樣本進行目視色差管制★--->發生過訴賠 (RMK00248) . 【色差】1.2.若針對特殊顏色需特別管理時，請品檢忽略1.1.的規定以特別規定為主 (RMK00248) . 此經銷商保證平均厚度在1/2厚度公差內，厚度量測NG時，如單位長度符合範圍，請放行 (RMK00402) . 【捲取】注意！本單為直立式包裝。禁用STAGGER捲取送包裝！送RCL重處理例外。 (RMK00512) . 此客戶有保證 全板形 急峻度 ≦ 0.7% ( ≦ 12 I-UNIT ) (RMK00583) . 【美加訂單生產注意事項-CCP】1.請烤漆入口依照正背面漆鋼捲投向規定進行鋼捲投入。 (RMK00717) . 【美加訂單生產注意事項-CCP】2.烤漆入口依照鋼捲投向規定進行鋼捲投入。(CR1/CG1 CR2/CG2-->正向入料。CR1/CG2 CR2/CG1-->反向入料) (RMK00717) . 【美加訂單生產注意事項-CCP】3.此訂單背面漆一律採Nature塗裝，塗裝黏度設定40秒以上 (RMK00717) | 訂單:2507EFE022/029 RCL <生產備註> 事項如下 . 【捲取】注意！本單為直立式包裝。禁用STAGGER捲取送包裝！送RCL重處理例外。 (RMK00512) | 訂單:2507EFE022/029 CCPK 無 <生產備註> 事項 | 訂單:2507EFE022/029 CGQC <品檢備註> 事項如下 . 【邊緣品質】此為烤漆背面25μ訂單，請加強檢視鋼捲：邊緣殘剪、側緣鋅渣或毛邊，因為會導致烤漆背面漆轉印正面 (RMK00126) . 本單於烤漆正背面都塗裝正面漆，因此鍍鋅請管制背面表面品質比照正面 (RMK00363) | 訂單:2507EFE022/029 CCQC <品檢備註> 事項如下 . 【邊緣品質】此為烤漆背面25μ訂單，請加強檢視鋼捲：邊緣殘剪、側緣鋅渣或毛邊，因為會導致烤漆背面漆轉印正面 (RMK00126) . 【色差】1.1.此客戶對面漆(非B開頭之色碼)目視色差要求較高,請依限度樣本進行目視色差管制★--->發生過訴賠 (RMK00248) . 【色差】1.2.若針對特殊顏色需特別管理時，請品檢忽略1.1.的規定以特別規定為主 (RMK00248) . 【捲取】注意！本單為直立式包裝。禁用STAGGER捲取送包裝！送RCL重處理例外。 (RMK00512) | 訂單:2507EFE022/029 TOL 無 <生產備註> 事項 |  | 訂單 2507EFE022/029 修改記錄如下: 20250612 09:36:33 (06023) 退火碼: >> S1, 用途碼: >> COG003, 背面標示: >> S000, 訂單背面顏色(五碼): >> SWH5V, 背面漆膜厚: >> 25, 背面漆塗漆型式幾塗幾烤: >> 2, 鉻酸鹽: >> Z, 訂單厚度: >> 0.024, 訂單重: >> 40, 重量容許率(下限): >> 10, 重量容許率(上限): >> 10, 訂單寬度: >> 48, 鍍製方式: >> AC, 鋼捲內徑: >> 508, 鋼捲下限重: >> 3, 鋼捲上限重: >> 4.5, 壓花條件碼: >> -, 表面花紋: >> R, 綠色識別碼: >> -, 印刷輥號: >> -, 產品代碼: >> PPGL, 皮膜碼: >> -, 單位別: >> I, 油品種類: >> Z, 塗油量: >> Z, 包裝代碼: >> E0 , 保護膜碼: >> -, 客戶試片取樣型式: >> -, 調質碼: >> S, 套筒碼: >> P , 規格: >> A792SSGR33, 製造標準: >> ASTM, 表面處理劑種類: >> Z, 表面處理劑塗佈量: >> Z, 伸長率測試: >> N, 硬度測試碼: >> N, 抗拉強度測試: >> N, 降伏強度測試: >> N, 厚度變異: >> 0, 訂單正面顏色(五碼): >> SYH46, 正面漆膜厚: >> 25, 正面漆塗漆型式幾塗幾烤: >> 2, 修邊碼: >> Y, 重量碼: >> AW, 鋼捲捲向: >> O, 鍍層碼: >> AZ50, | F:保證1/2 ASTM 厚度公差
PPGL | 2507EFE022/030 | 1. ●依旭台背面（正面漆塗料）發泡黏著性不佳（CC250503），要確認背面是否要發泡● (OFP00739)-{.不符.} | 1. 製造標準為MS、ASTM或銷新加坡之訂單，若無技術指定優先用料，請優先使用國內料，勿使用ANFEN (OFP00406)-{.不符.} | 1. 製造標準為MS、ASTM或銷新加坡之訂單，若無技術指定優先用料，請優先使用國內料，勿使用ANFEN (OFP00406)-{.不符.} 2. 【提醒】！本單為直立式包裝，嚴禁鍍鋅或烤漆後以STAGGER捲取 (OFP00451)-{.不符.} 3. ※超耐候一系列用途要確認是否有英制公差需求，有英制公差需求時選配碼用ON027※ (OFP00680)-{.不符.} 4. ●依旭台背面（正面漆塗料）發泡黏著性不佳（CC250503），要確認背面是否要發泡● (OFP00739)-{.不符.} 5. 此經銷商有簽訂1/2厚度公差保證(無厚度變異),請調整冷軋與鍍鋅厚度公差管制範圍. 保證 ASTM 厚度公差 (OFP00180)-{.不符.} | 訂單:2507EFE022/030 CPL <生產備註> 事項如下 . 本單為烤漆背面大於等於25μ塗裝，軋延後不允許毛邊，請CPL注意修邊狀況 (RMK00124) . 【邊緣品質】此為烤漆背面25μ訂單，請加強檢視鋼捲：邊緣殘剪、側緣鋅渣或毛邊，因為會導致烤漆背面漆轉印正面 (RMK00126) . 除HGI/ HGL 訂單邊緣不噴油. 其餘皆側緣噴油 (RMK00285) . 【美加訂單生產注意事項-CPL】1.客戶美加地區訂單實施修邊刀最大使用顆數上限(20顆) (RMK00717) . 【美加訂單生產注意事項-CPL】2.排程備註:注意修邊品質與毛邊 (RMK00717) . 【美加訂單生產注意事項-CPL】3.去毛邊輥的管制：兩側壓力均設定1.0 kg/cm2 (RMK00717) | 訂單:2507EFE022/030 CR1 <生產備註> 事項如下 . 【邊緣品質】此為烤漆背面25μ訂單，請加強檢視鋼捲：邊緣殘剪、側緣鋅渣或毛邊，因為會導致烤漆背面漆轉印正面 (RMK00126) . 此經銷商保證平均厚度在1/2厚度公差內，厚度量測NG時，如單位長度符合範圍，請放行 (RMK00402) . 此客戶有保證 全板形 急峻度 ≦ 0.7% ( ≦ 12 I-UNIT ) (RMK00583) . 【美加訂單生產注意事項-CR】1.兩側各加開一個spot cooling增加冷卻效果。 (RMK00717) . 【美加訂單生產注意事項-CR】2.發生毛邊時，請降速生產減輕毛邊程度，暫留討論後再處置。 (RMK00717) | 訂單:2507EFE022/030 CR2 <生產備註> 事項如下 . 【邊緣品質】此為烤漆背面25μ訂單，請加強檢視鋼捲：邊緣殘剪、側緣鋅渣或毛邊，因為會導致烤漆背面漆轉印正面 (RMK00126) . 此經銷商保證平均厚度在1/2厚度公差內，厚度量測NG時，如單位長度符合範圍，請放行 (RMK00402) . 此客戶有保證 全板形 急峻度 ≦ 0.7% ( ≦ 12 I-UNIT ) (RMK00583) . 【美加訂單生產注意事項-CR】1.兩側各加開一個spot cooling增加冷卻效果。 (RMK00717) . 【美加訂單生產注意事項-CR】2.發生毛邊時，請降速生產減輕毛邊程度，暫留討論後再處置。 (RMK00717) | 訂單:2507EFE022/030 CG1 <生產備註> 事項如下 . 鍍鋅表面不可有鋅痕、壓痕、凹陷、及刮傷 、應變痕等。 (RMK00054) . 【邊緣品質】此為烤漆背面25μ訂單，請加強檢視鋼捲：邊緣殘剪、側緣鋅渣或毛邊，因為會導致烤漆背面漆轉印正面 (RMK00126) . 本單於烤漆正背面都塗裝正面漆，因此鍍鋅請管制背面表面品質比照正面 (RMK00363) . 此經銷商保證平均厚度在1/2厚度公差內，厚度量測NG時，如單位長度符合範圍，請放行 (RMK00402) . 此客戶有保證 全板形 急峻度 ≦ 0.7% ( ≦ 12 I-UNIT ) (RMK00583) . 【美加訂單生產注意事項-CG1】副操確認完回控制室後，於生產排程鋼號旁簽名紀錄，以利後續追查(該排程生產完，排程單將保留)。 (RMK00717) . 【美加訂單生產注意事項-CG1】中央段副操每顆銲道出Pot時觀察銲道同時，確認Beaver Tail與鋼板接觸之Guide Roll羊毛氈狀況，並適時添加潤滑油(避免乾掉)。 (RMK00717) | 訂單:2507EFE022/030 CG2 <生產備註> 事項如下 . 鍍鋅表面不可有鋅痕、壓痕、凹陷、及刮傷 、應變痕等。 (RMK00054) . 【邊緣品質】此為烤漆背面25μ訂單，請加強檢視鋼捲：邊緣殘剪、側緣鋅渣或毛邊，因為會導致烤漆背面漆轉印正面 (RMK00126) . 本單於烤漆正背面都塗裝正面漆，因此鍍鋅請管制背面表面品質比照正面 (RMK00363) . 此經銷商保證平均厚度在1/2厚度公差內，厚度量測NG時，如單位長度符合範圍，請放行 (RMK00402) . 此客戶有保證 全板形 急峻度 ≦ 0.7% ( ≦ 12 I-UNIT ) (RMK00583) . 【美加訂單生產注意事項-CG2】1.使用SUB-NOZZLE (RMK00717) | 訂單:2507EFE022/030 CC1 <生產備註> 事項如下 . 正面面漆(20U)及正面總膜厚(25U)要求管制90%以上之膜厚,未達標準降級. (RMK00054) . 若背面面漆(20U)及背面總膜厚(25U)時要求管制90%以上之膜厚,未達標準降級 (RMK00054) . 面漆=18U(90%)~請購基準22U(110%),標準板總膜厚=5+20U(100%面漆). (RMK00054) . 30CM*全寬*留1塊給LAB及1塊給塗料商, (RMK00054) . 【邊緣品質】此為烤漆背面25μ訂單，請加強檢視鋼捲：邊緣殘剪、側緣鋅渣或毛邊，因為會導致烤漆背面漆轉印正面 (RMK00126) . 【色差】1.1.此客戶對面漆(非B開頭之色碼)目視色差要求較高,請依限度樣本進行目視色差管制★--->發生過訴賠 (RMK00248) . 【色差】1.2.若針對特殊顏色需特別管理時，請品檢忽略1.1.的規定以特別規定為主 (RMK00248) . 此經銷商保證平均厚度在1/2厚度公差內，厚度量測NG時，如單位長度符合範圍，請放行 (RMK00402) . 【捲取】注意！本單為直立式包裝。禁用STAGGER捲取送包裝！送RCL重處理例外。 (RMK00512) . 此客戶有保證 全板形 急峻度 ≦ 0.7% ( ≦ 12 I-UNIT ) (RMK00583) . 【水痕】因TOP 為YCP 近似深黑色水痕可能嚴重，因此指定CC1生產注意W/Q 使用純水與水量控制 (RMK00588) . 【水痕】因YCP 近似深黑色水痕可能嚴重，因此指定CC1生產注意W/Q 使用純水與水量控制 (RMK00596) . 【美加訂單生產注意事項-CCP】1.請烤漆入口依照正背面漆鋼捲投向規定進行鋼捲投入。 (RMK00717) . 【美加訂單生產注意事項-CCP】2.烤漆入口依照鋼捲投向規定進行鋼捲投入。(CR1/CG1 CR2/CG2-->正向入料。CR1/CG2 CR2/CG1-->反向入料) (RMK00717) . 【美加訂單生產注意事項-CCP】3.此訂單背面漆一律採Nature塗裝，塗裝黏度設定40秒以上 (RMK00717) | 訂單:2507EFE022/030 CC2 <生產備註> 事項如下 . 正面面漆(20U)及正面總膜厚(25U)要求管制90%以上之膜厚,未達標準降級. (RMK00054) . 若背面面漆(20U)及背面總膜厚(25U)時要求管制90%以上之膜厚,未達標準降級 (RMK00054) . 面漆=18U(90%)~請購基準22U(110%),標準板總膜厚=5+20U(100%面漆). (RMK00054) . 30CM*全寬*留1塊給LAB及1塊給塗料商, (RMK00054) . 【邊緣品質】此為烤漆背面25μ訂單，請加強檢視鋼捲：邊緣殘剪、側緣鋅渣或毛邊，因為會導致烤漆背面漆轉印正面 (RMK00126) . 【色差】1.1.此客戶對面漆(非B開頭之色碼)目視色差要求較高,請依限度樣本進行目視色差管制★--->發生過訴賠 (RMK00248) . 【色差】1.2.若針對特殊顏色需特別管理時，請品檢忽略1.1.的規定以特別規定為主 (RMK00248) . 此經銷商保證平均厚度在1/2厚度公差內，厚度量測NG時，如單位長度符合範圍，請放行 (RMK00402) . 【捲取】注意！本單為直立式包裝。禁用STAGGER捲取送包裝！送RCL重處理例外。 (RMK00512) . 此客戶有保證 全板形 急峻度 ≦ 0.7% ( ≦ 12 I-UNIT ) (RMK00583) . 【水痕】因TOP 為YCP 近似深黑色水痕可能嚴重，因此指定CC1生產注意W/Q 使用純水與水量控制 (RMK00588) . 【水痕】因YCP 近似深黑色水痕可能嚴重，因此指定CC1生產注意W/Q 使用純水與水量控制 (RMK00596) . 【美加訂單生產注意事項-CCP】1.請烤漆入口依照正背面漆鋼捲投向規定進行鋼捲投入。 (RMK00717) . 【美加訂單生產注意事項-CCP】2.烤漆入口依照鋼捲投向規定進行鋼捲投入。(CR1/CG1 CR2/CG2-->正向入料。CR1/CG2 CR2/CG1-->反向入料) (RMK00717) . 【美加訂單生產注意事項-CCP】3.此訂單背面漆一律採Nature塗裝，塗裝黏度設定40秒以上 (RMK00717) | 訂單:2507EFE022/030 RCL <生產備註> 事項如下 . 【捲取】注意！本單為直立式包裝。禁用STAGGER捲取送包裝！送RCL重處理例外。 (RMK00512) | 訂單:2507EFE022/030 CCPK 無 <生產備註> 事項 | 訂單:2507EFE022/030 CGQC <品檢備註> 事項如下 . 【邊緣品質】此為烤漆背面25μ訂單，請加強檢視鋼捲：邊緣殘剪、側緣鋅渣或毛邊，因為會導致烤漆背面漆轉印正面 (RMK00126) . 本單於烤漆正背面都塗裝正面漆，因此鍍鋅請管制背面表面品質比照正面 (RMK00363) | 訂單:2507EFE022/030 CCQC <品檢備註> 事項如下 . 【邊緣品質】此為烤漆背面25μ訂單，請加強檢視鋼捲：邊緣殘剪、側緣鋅渣或毛邊，因為會導致烤漆背面漆轉印正面 (RMK00126) . 【色差】1.1.此客戶對面漆(非B開頭之色碼)目視色差要求較高,請依限度樣本進行目視色差管制★--->發生過訴賠 (RMK00248) . 【色差】1.2.若針對特殊顏色需特別管理時，請品檢忽略1.1.的規定以特別規定為主 (RMK00248) . 【捲取】注意！本單為直立式包裝。禁用STAGGER捲取送包裝！送RCL重處理例外。 (RMK00512) . 【水痕】因TOP 為YCP 近似深黑色水痕可能嚴重，因此指定CC1生產注意W/Q 使用純水與水量控制 (RMK00588) | 訂單:2507EFE022/030 TOL 無 <生產備註> 事項 |  | 訂單 2507EFE022/030 修改記錄如下: 20250612 09:36:35 (06023) 退火碼: >> S1, 用途碼: >> COG007, 背面標示: >> S000, 訂單背面顏色(五碼): >> SBH78, 背面漆膜厚: >> 25, 背面漆塗漆型式幾塗幾烤: >> 2, 鉻酸鹽: >> Z, 訂單厚度: >> 0.024, 訂單重: >> 20, 重量容許率(下限): >> 10, 重量容許率(上限): >> 10, 訂單寬度: >> 48, 鍍製方式: >> AC, 鋼捲內徑: >> 508, 鋼捲下限重: >> 3, 鋼捲上限重: >> 4.5, 壓花條件碼: >> -, 表面花紋: >> R, 綠色識別碼: >> -, 印刷輥號: >> -, 產品代碼: >> PPGL, 皮膜碼: >> -, 單位別: >> I, 油品種類: >> Z, 塗油量: >> Z, 包裝代碼: >> E0 , 保護膜碼: >> -, 客戶試片取樣型式: >> -, 調質碼: >> S, 套筒碼: >> P , 規格: >> A792SSGR33, 製造標準: >> ASTM, 表面處理劑種類: >> Z, 表面處理劑塗佈量: >> Z, 伸長率測試: >> N, 硬度測試碼: >> N, 抗拉強度測試: >> N, 降伏強度測試: >> N, 訂單正面顏色(五碼): >> SYT9P, 正面漆膜厚: >> 25, 正面漆塗漆型式幾塗幾烤: >> 2, 修邊碼: >> Y, 重量碼: >> AW, 鋼捲捲向: >> O, 鍍層碼: >> AZ50, | F:保證1/2 ASTM 厚度公差
PPGL | 2507EFE022/031 | 1. ●依旭台背面（正面漆塗料）發泡黏著性不佳（CC250503），要確認背面是否要發泡● (OFP00739)-{.不符.} | 1. 製造標準為MS、ASTM或銷新加坡之訂單，若無技術指定優先用料，請優先使用國內料，勿使用ANFEN (OFP00406)-{.不符.} | 1. CQ CR厚度超過0.7MM後要注意CR1與CR2修邊寬度要確認 (OFP00157)-{.不符.} 2. 製造標準為MS、ASTM或銷新加坡之訂單，若無技術指定優先用料，請優先使用國內料，勿使用ANFEN (OFP00406)-{.不符.} 3. 【提醒】！本單為直立式包裝，嚴禁鍍鋅或烤漆後以STAGGER捲取 (OFP00451)-{.不符.} 4. 【提醒 審單人員】CR≧0.6 要於烤漆備註調降 PMT等相關。★KP抗塵PVDF不受此限 (OFP00509)-{.不符.} 5. ※超耐候一系列用途要確認是否有英制公差需求，有英制公差需求時選配碼用ON027※ (OFP00680)-{.不符.} 6. ●依旭台背面（正面漆塗料）發泡黏著性不佳（CC250503），要確認背面是否要發泡● (OFP00739)-{.不符.} 7. 此經銷商有簽訂1/2厚度公差保證(無厚度變異),請調整冷軋與鍍鋅厚度公差管制範圍. 保證 ASTM 厚度公差 (OFP00180)-{.不符.} | 訂單:2507EFE022/031 CPL <生產備註> 事項如下 . 本單為烤漆背面大於等於25μ塗裝，軋延後不允許毛邊，請CPL注意修邊狀況 (RMK00124) . 【邊緣品質】此為烤漆背面25μ訂單，請加強檢視鋼捲：邊緣殘剪、側緣鋅渣或毛邊，因為會導致烤漆背面漆轉印正面 (RMK00126) . 除HGI/ HGL 訂單邊緣不噴油. 其餘皆側緣噴油 (RMK00285) . 【美加訂單生產注意事項-CPL】1.客戶美加地區訂單實施修邊刀最大使用顆數上限(20顆) (RMK00717) . 【美加訂單生產注意事項-CPL】2.排程備註:注意修邊品質與毛邊 (RMK00717) . 【美加訂單生產注意事項-CPL】3.去毛邊輥的管制：兩側壓力均設定1.0 kg/cm2 (RMK00717) | 訂單:2507EFE022/031 CR1 <生產備註> 事項如下 . 【邊緣品質】此為烤漆背面25μ訂單，請加強檢視鋼捲：邊緣殘剪、側緣鋅渣或毛邊，因為會導致烤漆背面漆轉印正面 (RMK00126) . 此經銷商保證平均厚度在1/2厚度公差內，厚度量測NG時，如單位長度符合範圍，請放行 (RMK00402) . 此客戶有保證 全板形 急峻度 ≦ 0.7% ( ≦ 12 I-UNIT ) (RMK00583) . 【美加訂單生產注意事項-CR】1.兩側各加開一個spot cooling增加冷卻效果。 (RMK00717) . 【美加訂單生產注意事項-CR】2.發生毛邊時，請降速生產減輕毛邊程度，暫留討論後再處置。 (RMK00717) | 訂單:2507EFE022/031 CR2 <生產備註> 事項如下 . 【邊緣品質】此為烤漆背面25μ訂單，請加強檢視鋼捲：邊緣殘剪、側緣鋅渣或毛邊，因為會導致烤漆背面漆轉印正面 (RMK00126) . 此經銷商保證平均厚度在1/2厚度公差內，厚度量測NG時，如單位長度符合範圍，請放行 (RMK00402) . 此客戶有保證 全板形 急峻度 ≦ 0.7% ( ≦ 12 I-UNIT ) (RMK00583) . 【美加訂單生產注意事項-CR】1.兩側各加開一個spot cooling增加冷卻效果。 (RMK00717) . 【美加訂單生產注意事項-CR】2.發生毛邊時，請降速生產減輕毛邊程度，暫留討論後再處置。 (RMK00717) | 訂單:2507EFE022/031 CG1 <生產備註> 事項如下 . 鍍鋅表面不可有鋅痕、壓痕、凹陷、及刮傷 、應變痕等。 (RMK00054) . 【邊緣品質】此為烤漆背面25μ訂單，請加強檢視鋼捲：邊緣殘剪、側緣鋅渣或毛邊，因為會導致烤漆背面漆轉印正面 (RMK00126) . 本單於烤漆正背面都塗裝正面漆，因此鍍鋅請管制背面表面品質比照正面 (RMK00363) . 此經銷商保證平均厚度在1/2厚度公差內，厚度量測NG時，如單位長度符合範圍，請放行 (RMK00402) . 此客戶有保證 全板形 急峻度 ≦ 0.7% ( ≦ 12 I-UNIT ) (RMK00583) . 【美加訂單生產注意事項-CG1】副操確認完回控制室後，於生產排程鋼號旁簽名紀錄，以利後續追查(該排程生產完，排程單將保留)。 (RMK00717) . 【美加訂單生產注意事項-CG1】中央段副操每顆銲道出Pot時觀察銲道同時，確認Beaver Tail與鋼板接觸之Guide Roll羊毛氈狀況，並適時添加潤滑油(避免乾掉)。 (RMK00717) | 訂單:2507EFE022/031 CG2 <生產備註> 事項如下 . 鍍鋅表面不可有鋅痕、壓痕、凹陷、及刮傷 、應變痕等。 (RMK00054) . 【邊緣品質】此為烤漆背面25μ訂單，請加強檢視鋼捲：邊緣殘剪、側緣鋅渣或毛邊，因為會導致烤漆背面漆轉印正面 (RMK00126) . 本單於烤漆正背面都塗裝正面漆，因此鍍鋅請管制背面表面品質比照正面 (RMK00363) . 此經銷商保證平均厚度在1/2厚度公差內，厚度量測NG時，如單位長度符合範圍，請放行 (RMK00402) . 此客戶有保證 全板形 急峻度 ≦ 0.7% ( ≦ 12 I-UNIT ) (RMK00583) . 【美加訂單生產注意事項-CG2】1.使用SUB-NOZZLE (RMK00717) | 訂單:2507EFE022/031 CC1 <生產備註> 事項如下 . 【PMT】1.1.因為CR厚 0.727 mm，TOP 標準PMT以237℃去計算 (RMK-E_CHIN) . 正面面漆(20U)及正面總膜厚(25U)要求管制90%以上之膜厚,未達標準降級. (RMK00054) . 若背面面漆(20U)及背面總膜厚(25U)時要求管制90%以上之膜厚,未達標準降級 (RMK00054) . 面漆=18U(90%)~請購基準22U(110%),標準板總膜厚=5+20U(100%面漆). (RMK00054) . 30CM*全寬*留1塊給LAB及1塊給塗料商, (RMK00054) . 【邊緣品質】此為烤漆背面25μ訂單，請加強檢視鋼捲：邊緣殘剪、側緣鋅渣或毛邊，因為會導致烤漆背面漆轉印正面 (RMK00126) . 【色差】1.1.此客戶對面漆(非B開頭之色碼)目視色差要求較高,請依限度樣本進行目視色差管制★--->發生過訴賠 (RMK00248) . 【色差】1.2.若針對特殊顏色需特別管理時，請品檢忽略1.1.的規定以特別規定為主 (RMK00248) . 此經銷商保證平均厚度在1/2厚度公差內，厚度量測NG時，如單位長度符合範圍，請放行 (RMK00402) . 【捲取】注意！本單為直立式包裝。禁用STAGGER捲取送包裝！送RCL重處理例外。 (RMK00512) . 【抽氣量】白色系在CC1生產時,FINISH抽氣量請設定250,如生產中發生色差b值異常升高,請股長再加大抽氣量因應 (RMK00560) . 【PMT】1.2.CC2計算完後面漆每個ZONE 爐溫各降8℃為最終爐溫 (RMK00568) . 【PMT】1.3.CC2因爐溫各降8℃為最終爐溫，請股長於TEST時 確實量測板溫 (RMK00568) . 【PMT】1.4.若發現PMT不足，請上調ZONE溫度並回饋工程師 (RMK00568) . 【PMT】1.5.品檢注意！因標準PMT有下修請注意MEK測試 (RMK00568) . 【PMT】1.6.厚板少生產，請領班量測板溫並記錄之 (RMK00568) . 此客戶有保證 全板形 急峻度 ≦ 0.7% ( ≦ 12 I-UNIT ) (RMK00583) . 【美加訂單生產注意事項-CCP】1.請烤漆入口依照正背面漆鋼捲投向規定進行鋼捲投入。 (RMK00717) . 【美加訂單生產注意事項-CCP】2.烤漆入口依照鋼捲投向規定進行鋼捲投入。(CR1/CG1 CR2/CG2-->正向入料。CR1/CG2 CR2/CG1-->反向入料) (RMK00717) . 【美加訂單生產注意事項-CCP】3.此訂單背面漆一律採Nature塗裝，塗裝黏度設定40秒以上 (RMK00717) | 訂單:2507EFE022/031 CC2 <生產備註> 事項如下 . 【PMT】1.1.因為CR厚 0.727 mm，TOP 標準PMT以237℃去計算 (RMK-E_CHIN) . 正面面漆(20U)及正面總膜厚(25U)要求管制90%以上之膜厚,未達標準降級. (RMK00054) . 若背面面漆(20U)及背面總膜厚(25U)時要求管制90%以上之膜厚,未達標準降級 (RMK00054) . 面漆=18U(90%)~請購基準22U(110%),標準板總膜厚=5+20U(100%面漆). (RMK00054) . 30CM*全寬*留1塊給LAB及1塊給塗料商, (RMK00054) . 【邊緣品質】此為烤漆背面25μ訂單，請加強檢視鋼捲：邊緣殘剪、側緣鋅渣或毛邊，因為會導致烤漆背面漆轉印正面 (RMK00126) . 【色差】1.1.此客戶對面漆(非B開頭之色碼)目視色差要求較高,請依限度樣本進行目視色差管制★--->發生過訴賠 (RMK00248) . 【色差】1.2.若針對特殊顏色需特別管理時，請品檢忽略1.1.的規定以特別規定為主 (RMK00248) . 此經銷商保證平均厚度在1/2厚度公差內，厚度量測NG時，如單位長度符合範圍，請放行 (RMK00402) . 【捲取】注意！本單為直立式包裝。禁用STAGGER捲取送包裝！送RCL重處理例外。 (RMK00512) . 【抽氣量】白色系在CC1生產時,FINISH抽氣量請設定250,如生產中發生色差b值異常升高,請股長再加大抽氣量因應 (RMK00560) . 【PMT】1.2.CC2計算完後面漆每個ZONE 爐溫各降8℃為最終爐溫 (RMK00568) . 【PMT】1.3.CC2因爐溫各降8℃為最終爐溫，請股長於TEST時 確實量測板溫 (RMK00568) . 【PMT】1.4.若發現PMT不足，請上調ZONE溫度並回饋工程師 (RMK00568) . 【PMT】1.5.品檢注意！因標準PMT有下修請注意MEK測試 (RMK00568) . 【PMT】1.6.厚板少生產，請領班量測板溫並記錄之 (RMK00568) . 此客戶有保證 全板形 急峻度 ≦ 0.7% ( ≦ 12 I-UNIT ) (RMK00583) . 【美加訂單生產注意事項-CCP】1.請烤漆入口依照正背面漆鋼捲投向規定進行鋼捲投入。 (RMK00717) . 【美加訂單生產注意事項-CCP】2.烤漆入口依照鋼捲投向規定進行鋼捲投入。(CR1/CG1 CR2/CG2-->正向入料。CR1/CG2 CR2/CG1-->反向入料) (RMK00717) . 【美加訂單生產注意事項-CCP】3.此訂單背面漆一律採Nature塗裝，塗裝黏度設定40秒以上 (RMK00717) | 訂單:2507EFE022/031 RCL <生產備註> 事項如下 . 【捲取】注意！本單為直立式包裝。禁用STAGGER捲取送包裝！送RCL重處理例外。 (RMK00512) | 訂單:2507EFE022/031 CCPK 無 <生產備註> 事項 | 訂單:2507EFE022/031 CGQC <品檢備註> 事項如下 . 【邊緣品質】此為烤漆背面25μ訂單，請加強檢視鋼捲：邊緣殘剪、側緣鋅渣或毛邊，因為會導致烤漆背面漆轉印正面 (RMK00126) . 本單於烤漆正背面都塗裝正面漆，因此鍍鋅請管制背面表面品質比照正面 (RMK00363) | 訂單:2507EFE022/031 CCQC <品檢備註> 事項如下 . 【PMT】1.1.因為CR厚 0.727 mm，TOP 標準PMT以237℃去計算 (RMK-E_CHIN) . 【邊緣品質】此為烤漆背面25μ訂單，請加強檢視鋼捲：邊緣殘剪、側緣鋅渣或毛邊，因為會導致烤漆背面漆轉印正面 (RMK00126) . 【色差】1.1.此客戶對面漆(非B開頭之色碼)目視色差要求較高,請依限度樣本進行目視色差管制★--->發生過訴賠 (RMK00248) . 【色差】1.2.若針對特殊顏色需特別管理時，請品檢忽略1.1.的規定以特別規定為主 (RMK00248) . 【捲取】注意！本單為直立式包裝。禁用STAGGER捲取送包裝！送RCL重處理例外。 (RMK00512) . 【PMT】1.2.CC2計算完後面漆每個ZONE 爐溫各降8℃為最終爐溫 (RMK00568) . 【PMT】1.3.CC2因爐溫各降8℃為最終爐溫，請股長於TEST時 確實量測板溫 (RMK00568) . 【PMT】1.4.若發現PMT不足，請上調ZONE溫度並回饋工程師 (RMK00568) . 【PMT】1.5.品檢注意！因標準PMT有下修請注意MEK測試 (RMK00568) . 【PMT】1.6.厚板少生產，請領班量測板溫並記錄之 (RMK00568) | 訂單:2507EFE022/031 TOL 無 <生產備註> 事項 | 【PMT】1.1.因為CR厚 0.727 mm，TOP 標準PMT以237℃去計算^^/CC1/CC2/CCQC/^^ <<.E_CHIN 2025/06/13 10:58.>> | 訂單 2507EFE022/031 修改記錄如下: 20250612 09:36:38 (06023) 退火碼: >> S1, 用途碼: >> COG003, 背面標示: >> S000, 訂單背面顏色(五碼): >> SYH46, 背面漆膜厚: >> 25, 背面漆塗漆型式幾塗幾烤: >> 2, 鉻酸鹽: >> Z, 訂單厚度: >> 0.03, 訂單重: >> 40, 重量容許率(下限): >> 10, 重量容許率(上限): >> 10, 訂單寬度: >> 48, 鍍製方式: >> AC, 鋼捲內徑: >> 508, 鋼捲下限重: >> 3, 鋼捲上限重: >> 4.5, 壓花條件碼: >> -, 表面花紋: >> R, 綠色識別碼: >> -, 印刷輥號: >> -, 產品代碼: >> PPGL, 皮膜碼: >> -, 單位別: >> I, 油品種類: >> Z, 塗油量: >> Z, 包裝代碼: >> E0 , 保護膜碼: >> -, 客戶試片取樣型式: >> -, 調質碼: >> S, 套筒碼: >> P , 規格: >> A792SSGR33, 製造標準: >> ASTM, 表面處理劑種類: >> Z, 表面處理劑塗佈量: >> Z, 伸長率測試: >> N, 硬度測試碼: >> N, 抗拉強度測試: >> N, 降伏強度測試: >> N, 訂單正面顏色(五碼): >> SWH5V, 正面漆膜厚: >> 25, 正面漆塗漆型式幾塗幾烤: >> 2, 修邊碼: >> Y, 重量碼: >> AW, 鋼捲捲向: >> O, 鍍層碼: >> AZ50, | F:保證1/2 ASTM 厚度公差
PPGL | 2507EFE023/001 |  | 1. 製造標準為MS、ASTM或銷新加坡之訂單，若無技術指定優先用料，請優先使用國內料，勿使用ANFEN (OFP00406)-{.不符.} | 1. 製造標準為MS、ASTM或銷新加坡之訂單，若無技術指定優先用料，請優先使用國內料，勿使用ANFEN (OFP00406)-{.不符.} 2. 【提醒】！本單為直立式包裝，嚴禁鍍鋅或烤漆後以STAGGER捲取 (OFP00451)-{.不符.} 3. ※超耐候一系列用途要確認是否有英制公差需求，有英制公差需求時選配碼用ON027※ (OFP00680)-{.不符.} 4. 此經銷商有簽訂1/2厚度公差保證(無厚度變異),請調整冷軋與鍍鋅厚度公差管制範圍. 保證 ASTM 厚度公差 (OFP00180)-{.不符.} | 訂單:2507EFE023/001 CPL <生產備註> 事項如下 . 除HGI/ HGL 訂單邊緣不噴油. 其餘皆側緣噴油 (RMK00285) . 【美加訂單生產注意事項-CPL】1.客戶美加地區訂單實施修邊刀最大使用顆數上限(20顆) (RMK00717) . 【美加訂單生產注意事項-CPL】2.排程備註:注意修邊品質與毛邊 (RMK00717) . 【美加訂單生產注意事項-CPL】3.去毛邊輥的管制：兩側壓力均設定1.0 kg/cm2 (RMK00717) | 訂單:2507EFE023/001 CR1 <生產備註> 事項如下 . 此經銷商保證平均厚度在1/2厚度公差內，厚度量測NG時，如單位長度符合範圍，請放行 (RMK00402) . 此客戶有保證 全板形 急峻度 ≦ 0.7% ( ≦ 12 I-UNIT ) (RMK00583) . 【美加訂單生產注意事項-CR】1.兩側各加開一個spot cooling增加冷卻效果。 (RMK00717) . 【美加訂單生產注意事項-CR】2.發生毛邊時，請降速生產減輕毛邊程度，暫留討論後再處置。 (RMK00717) | 訂單:2507EFE023/001 CR2 <生產備註> 事項如下 . 此經銷商保證平均厚度在1/2厚度公差內，厚度量測NG時，如單位長度符合範圍，請放行 (RMK00402) . 此客戶有保證 全板形 急峻度 ≦ 0.7% ( ≦ 12 I-UNIT ) (RMK00583) . 【美加訂單生產注意事項-CR】1.兩側各加開一個spot cooling增加冷卻效果。 (RMK00717) . 【美加訂單生產注意事項-CR】2.發生毛邊時，請降速生產減輕毛邊程度，暫留討論後再處置。 (RMK00717) | 訂單:2507EFE023/001 CG1 <生產備註> 事項如下 . 鍍鋅表面不可有鋅痕、壓痕、凹陷、及刮傷 、應變痕等。 (RMK00054) . 此經銷商保證平均厚度在1/2厚度公差內，厚度量測NG時，如單位長度符合範圍，請放行 (RMK00402) . 此客戶有保證 全板形 急峻度 ≦ 0.7% ( ≦ 12 I-UNIT ) (RMK00583) . 【美加訂單生產注意事項-CG1】副操確認完回控制室後，於生產排程鋼號旁簽名紀錄，以利後續追查(該排程生產完，排程單將保留)。 (RMK00717) . 【美加訂單生產注意事項-CG1】中央段副操每顆銲道出Pot時觀察銲道同時，確認Beaver Tail與鋼板接觸之Guide Roll羊毛氈狀況，並適時添加潤滑油(避免乾掉)。 (RMK00717) | 訂單:2507EFE023/001 CG2 <生產備註> 事項如下 . 鍍鋅表面不可有鋅痕、壓痕、凹陷、及刮傷 、應變痕等。 (RMK00054) . 此經銷商保證平均厚度在1/2厚度公差內，厚度量測NG時，如單位長度符合範圍，請放行 (RMK00402) . 此客戶有保證 全板形 急峻度 ≦ 0.7% ( ≦ 12 I-UNIT ) (RMK00583) . 【美加訂單生產注意事項-CG2】1.使用SUB-NOZZLE (RMK00717) | 訂單:2507EFE023/001 CC1 <生產備註> 事項如下 . 正面面漆(20U)及正面總膜厚(25U)要求管制90%以上之膜厚,未達標準降級. (RMK00054) . 若背面面漆(20U)及背面總膜厚(25U)時要求管制90%以上之膜厚,未達標準降級 (RMK00054) . 面漆=18U(90%)~請購基準22U(110%),標準板總膜厚=5+20U(100%面漆). (RMK00054) . 30CM*全寬*留1塊給LAB及1塊給塗料商, (RMK00054) . 【色差】1.1.此客戶對面漆(非B開頭之色碼)目視色差要求較高,請依限度樣本進行目視色差管制★--->發生過訴賠 (RMK00248) . 【色差】1.2.若針對特殊顏色需特別管理時，請品檢忽略1.1.的規定以特別規定為主 (RMK00248) . 此經銷商保證平均厚度在1/2厚度公差內，厚度量測NG時，如單位長度符合範圍，請放行 (RMK00402) . 【捲取】注意！本單為直立式包裝。禁用STAGGER捲取送包裝！送RCL重處理例外。 (RMK00512) . 此客戶有保證 全板形 急峻度 ≦ 0.7% ( ≦ 12 I-UNIT ) (RMK00583) . 【美加訂單生產注意事項-CCP】1.請烤漆入口依照正背面漆鋼捲投向規定進行鋼捲投入。 (RMK00717) . 【美加訂單生產注意事項-CCP】2.烤漆入口依照鋼捲投向規定進行鋼捲投入。(CR1/CG1 CR2/CG2-->正向入料。CR1/CG2 CR2/CG1-->反向入料) (RMK00717) . 【美加訂單生產注意事項-CCP】3.此訂單背面漆一律採Nature塗裝，塗裝黏度設定40秒以上 (RMK00717) | 訂單:2507EFE023/001 CC2 <生產備註> 事項如下 . 正面面漆(20U)及正面總膜厚(25U)要求管制90%以上之膜厚,未達標準降級. (RMK00054) . 若背面面漆(20U)及背面總膜厚(25U)時要求管制90%以上之膜厚,未達標準降級 (RMK00054) . 面漆=18U(90%)~請購基準22U(110%),標準板總膜厚=5+20U(100%面漆). (RMK00054) . 30CM*全寬*留1塊給LAB及1塊給塗料商, (RMK00054) . 【色差】1.1.此客戶對面漆(非B開頭之色碼)目視色差要求較高,請依限度樣本進行目視色差管制★--->發生過訴賠 (RMK00248) . 【色差】1.2.若針對特殊顏色需特別管理時，請品檢忽略1.1.的規定以特別規定為主 (RMK00248) . 此經銷商保證平均厚度在1/2厚度公差內，厚度量測NG時，如單位長度符合範圍，請放行 (RMK00402) . 【捲取】注意！本單為直立式包裝。禁用STAGGER捲取送包裝！送RCL重處理例外。 (RMK00512) . 此客戶有保證 全板形 急峻度 ≦ 0.7% ( ≦ 12 I-UNIT ) (RMK00583) . 【美加訂單生產注意事項-CCP】1.請烤漆入口依照正背面漆鋼捲投向規定進行鋼捲投入。 (RMK00717) . 【美加訂單生產注意事項-CCP】2.烤漆入口依照鋼捲投向規定進行鋼捲投入。(CR1/CG1 CR2/CG2-->正向入料。CR1/CG2 CR2/CG1-->反向入料) (RMK00717) . 【美加訂單生產注意事項-CCP】3.此訂單背面漆一律採Nature塗裝，塗裝黏度設定40秒以上 (RMK00717) | 訂單:2507EFE023/001 RCL <生產備註> 事項如下 . 【捲取】注意！本單為直立式包裝。禁用STAGGER捲取送包裝！送RCL重處理例外。 (RMK00512) | 訂單:2507EFE023/001 CCPK 無 <生產備註> 事項 | 訂單:2507EFE023/001 CGQC 無 <品檢備註> 事項 | 訂單:2507EFE023/001 CCQC <品檢備註> 事項如下 . 【色差】1.1.此客戶對面漆(非B開頭之色碼)目視色差要求較高,請依限度樣本進行目視色差管制★--->發生過訴賠 (RMK00248) . 【色差】1.2.若針對特殊顏色需特別管理時，請品檢忽略1.1.的規定以特別規定為主 (RMK00248) . 【捲取】注意！本單為直立式包裝。禁用STAGGER捲取送包裝！送RCL重處理例外。 (RMK00512) | 訂單:2507EFE023/001 TOL 無 <生產備註> 事項 |  | 訂單 2507EFE023/001 修改記錄如下: 20250616 07:59:10 (06023) 退火碼: >> S1, 用途碼: >> COG003, 背面標示: >> S000, 訂單背面顏色(五碼): >> BW73Z, 背面漆膜厚: >> NOM, 背面漆塗漆型式幾塗幾烤: >> 2, 鉻酸鹽: >> Z, 訂單厚度: >> 0.024, 訂單重: >> 20, 重量容許率(下限): >> 10, 重量容許率(上限): >> 10, 訂單寬度: >> 48, 鍍製方式: >> AC, 鋼捲內徑: >> 508, 鋼捲下限重: >> 3, 鋼捲上限重: >> 4.5, 壓花條件碼: >> -, 表面花紋: >> R, 綠色識別碼: >> -, 印刷輥號: >> -, 產品代碼: >> PPGL, 皮膜碼: >> -, 單位別: >> I, 油品種類: >> Z, 塗油量: >> Z, 包裝代碼: >> E0 , 保護膜碼: >> -, 客戶試片取樣型式: >> -, 調質碼: >> S, 套筒碼: >> P , 規格: >> A792SSGR33, 製造標準: >> ASTM, 表面處理劑種類: >> Z, 表面處理劑塗佈量: >> Z, 伸長率測試: >> N, 硬度測試碼: >> N, 抗拉強度測試: >> N, 降伏強度測試: >> N, 厚度變異: >> 0, 訂單正面顏色(五碼): >> SBH16, 正面漆膜厚: >> 25, 正面漆塗漆型式幾塗幾烤: >> 2, 修邊碼: >> Y, 重量碼: >> AW, 鋼捲捲向: >> O, 鍍層碼: >> AZ50, | F:保證1/2 ASTM 厚度公差
PPGL | 2507EFE032/001 |  | 1. 製造標準為MS、ASTM或銷新加坡之訂單，若無技術指定優先用料，請優先使用國內料，勿使用ANFEN (OFP00406)-{.不符.} 2. 提醒：客戶"WESTMAN STEEL"HR配 《HR寬度－訂單寬度=15～30》 (OFP00722)-{.不符.} 3. 提醒：客戶"WESTMAN STEEL"HR配 《HR寬度－訂單寬度=15～30》 (OFP00723)-{.不符.} | 1. 製造標準為MS、ASTM或銷新加坡之訂單，若無技術指定優先用料，請優先使用國內料，勿使用ANFEN (OFP00406)-{.不符.} 2. 【提醒】！本單為直立式包裝，嚴禁鍍鋅或烤漆後以STAGGER捲取 (OFP00451)-{.不符.} 3. ※超耐候一系列用途要確認是否有英制公差需求，有英制公差需求時選配碼用ON027※ (OFP00680)-{.不符.} 4. ●WESTMAN PPGL背漆轉印 『指定生產線別-- CR1 +CG1 或 CR2+CG2 生產』● (OFP00720)-{.不符.} 5. ●WESTMAN PPGL背漆轉印 『指定生產線別-- CR1 +CG1 或 CR2+CG2 生產』● (OFP00721)-{.不符.} 6. 提醒：客戶"WESTMAN STEEL"HR配 《HR寬度－訂單寬度=15～30》 (OFP00722)-{.不符.} 7. 提醒：客戶"WESTMAN STEEL"HR配 《HR寬度－訂單寬度=15～30》 (OFP00723)-{.不符.} 8. ☆☆☆提醒！WESTMAN PPGL背漆轉印 指定生產線別☆☆☆ (OFP00726)-{.不符.} 9. 此經銷商有簽訂1/2厚度公差保證(無厚度變異),請調整冷軋與鍍鋅厚度公差管制範圍. 保證 ASTM 厚度公差 (OFP00180)-{.不符.} | 訂單:2507EFE032/001 CPL <生產備註> 事項如下 . 除HGI/ HGL 訂單邊緣不噴油. 其餘皆側緣噴油 (RMK00285) . 【美加訂單生產注意事項-CPL】1.客戶美加地區訂單實施修邊刀最大使用顆數上限(20顆) (RMK00717) . 【美加訂單生產注意事項-CPL】2.排程備註:注意修邊品質與毛邊 (RMK00717) . 【美加訂單生產注意事項-CPL】3.去毛邊輥的管制：兩側壓力均設定1.0 kg/cm2 (RMK00717) | 訂單:2507EFE032/001 CR1 <生產備註> 事項如下 . 此經銷商保證平均厚度在1/2厚度公差內，厚度量測NG時，如單位長度符合範圍，請放行 (RMK00402) . 【美加訂單生產注意事項-CR】1.兩側各加開一個spot cooling增加冷卻效果。 (RMK00717) . 【美加訂單生產注意事項-CR】2.發生毛邊時，請降速生產減輕毛邊程度，暫留討論後再處置。 (RMK00717) | 訂單:2507EFE032/001 CR2 <生產備註> 事項如下 . 此經銷商保證平均厚度在1/2厚度公差內，厚度量測NG時，如單位長度符合範圍，請放行 (RMK00402) . 【美加訂單生產注意事項-CR】1.兩側各加開一個spot cooling增加冷卻效果。 (RMK00717) . 【美加訂單生產注意事項-CR】2.發生毛邊時，請降速生產減輕毛邊程度，暫留討論後再處置。 (RMK00717) | 訂單:2507EFE032/001 CG1 <生產備註> 事項如下 . 【板形】 FLATNESS 板形≦12 I-UNIT（≦0.7％） (RMK-YL_KUNG) . 鍍鋅表面不可有鋅痕、壓痕、凹陷、及刮傷 、應變痕等。 (RMK00054) . 此經銷商保證平均厚度在1/2厚度公差內，厚度量測NG時，如單位長度符合範圍，請放行 (RMK00402) . 鍍層 AZ150 (含) 以上 , 鋅花等級 C~E 目標D，避免鋅花晶界明顯後續造成烤漆點狀未塗漆。 (RMK00565) . 【美加訂單生產注意事項-CG1】副操確認完回控制室後，於生產排程鋼號旁簽名紀錄，以利後續追查(該排程生產完，排程單將保留)。 (RMK00717) . 【美加訂單生產注意事項-CG1】中央段副操每顆銲道出Pot時觀察銲道同時，確認Beaver Tail與鋼板接觸之Guide Roll羊毛氈狀況，並適時添加潤滑油(避免乾掉)。 (RMK00717) | 訂單:2507EFE032/001 CG2 <生產備註> 事項如下 . 【板形】 FLATNESS 板形≦12 I-UNIT（≦0.7％） (RMK-YL_KUNG) . 鍍鋅表面不可有鋅痕、壓痕、凹陷、及刮傷 、應變痕等。 (RMK00054) . 此經銷商保證平均厚度在1/2厚度公差內，厚度量測NG時，如單位長度符合範圍，請放行 (RMK00402) . 鍍層 AZ150 (含) 以上 , 鋅花等級 C~E 目標D，避免鋅花晶界明顯後續造成烤漆點狀未塗漆。 (RMK00565) . 【美加訂單生產注意事項-CG2】1.使用SUB-NOZZLE (RMK00717) | 訂單:2507EFE032/001 CC1 <生產備註> 事項如下 . 【板形】 FLATNESS 板形≦12 I-UNIT（≦0.7％） (RMK-YL_KUNG) . 正面面漆(20U)及正面總膜厚(25U)要求管制90%以上之膜厚,未達標準降級. (RMK00054) . 若背面面漆(20U)及背面總膜厚(25U)時要求管制90%以上之膜厚,未達標準降級 (RMK00054) . 面漆=18U(90%)~請購基準22U(110%),標準板總膜厚=5+20U(100%面漆). (RMK00054) . 30CM*全寬*留1塊給LAB及1塊給塗料商, (RMK00054) . 【色差】1.1.此客戶對面漆(非B開頭之色碼)目視色差要求較高,請依限度樣本進行目視色差管制★--->發生過訴賠 (RMK00248) . 【色差】1.2.若針對特殊顏色需特別管理時，請品檢忽略1.1.的規定以特別規定為主 (RMK00248) . 此經銷商保證平均厚度在1/2厚度公差內，厚度量測NG時，如單位長度符合範圍，請放行 (RMK00402) . 【捲取】注意！本單為直立式包裝。禁用STAGGER捲取送包裝！送RCL重處理例外。 (RMK00512) . 【美加訂單生產注意事項-CCP】1.請烤漆入口依照正背面漆鋼捲投向規定進行鋼捲投入。 (RMK00717) . 【美加訂單生產注意事項-CCP】2.烤漆入口依照鋼捲投向規定進行鋼捲投入。(CR1/CG1 CR2/CG2-->正向入料。CR1/CG2 CR2/CG1-->反向入料) (RMK00717) . 【美加訂單生產注意事項-CCP】3.此訂單背面漆一律採Nature塗裝，塗裝黏度設定40秒以上 (RMK00717) | 訂單:2507EFE032/001 CC2 <生產備註> 事項如下 . 【板形】 FLATNESS 板形≦12 I-UNIT（≦0.7％） (RMK-YL_KUNG) . 正面面漆(20U)及正面總膜厚(25U)要求管制90%以上之膜厚,未達標準降級. (RMK00054) . 若背面面漆(20U)及背面總膜厚(25U)時要求管制90%以上之膜厚,未達標準降級 (RMK00054) . 面漆=18U(90%)~請購基準22U(110%),標準板總膜厚=5+20U(100%面漆). (RMK00054) . 30CM*全寬*留1塊給LAB及1塊給塗料商, (RMK00054) . 【色差】1.1.此客戶對面漆(非B開頭之色碼)目視色差要求較高,請依限度樣本進行目視色差管制★--->發生過訴賠 (RMK00248) . 【色差】1.2.若針對特殊顏色需特別管理時，請品檢忽略1.1.的規定以特別規定為主 (RMK00248) . 此經銷商保證平均厚度在1/2厚度公差內，厚度量測NG時，如單位長度符合範圍，請放行 (RMK00402) . 【捲取】注意！本單為直立式包裝。禁用STAGGER捲取送包裝！送RCL重處理例外。 (RMK00512) . 【美加訂單生產注意事項-CCP】1.請烤漆入口依照正背面漆鋼捲投向規定進行鋼捲投入。 (RMK00717) . 【美加訂單生產注意事項-CCP】2.烤漆入口依照鋼捲投向規定進行鋼捲投入。(CR1/CG1 CR2/CG2-->正向入料。CR1/CG2 CR2/CG1-->反向入料) (RMK00717) . 【美加訂單生產注意事項-CCP】3.此訂單背面漆一律採Nature塗裝，塗裝黏度設定40秒以上 (RMK00717) | 訂單:2507EFE032/001 RCL <生產備註> 事項如下 . 【捲取】注意！本單為直立式包裝。禁用STAGGER捲取送包裝！送RCL重處理例外。 (RMK00512) | 訂單:2507EFE032/001 CCPK 無 <生產備註> 事項 | 訂單:2507EFE032/001 CGQC <品檢備註> 事項如下 . 【板形】 FLATNESS 板形≦12 I-UNIT（≦0.7％） (RMK-YL_KUNG) . 鍍層 AZ150 (含) 以上 , 鋅花等級 C~E 目標D，避免鋅花晶界明顯後續造成烤漆點狀未塗漆。 (RMK00565) | 訂單:2507EFE032/001 CCQC <品檢備註> 事項如下 . 【板形】 FLATNESS 板形≦12 I-UNIT（≦0.7％） (RMK-YL_KUNG) . 【色差】1.1.此客戶對面漆(非B開頭之色碼)目視色差要求較高,請依限度樣本進行目視色差管制★--->發生過訴賠 (RMK00248) . 【色差】1.2.若針對特殊顏色需特別管理時，請品檢忽略1.1.的規定以特別規定為主 (RMK00248) . 【捲取】注意！本單為直立式包裝。禁用STAGGER捲取送包裝！送RCL重處理例外。 (RMK00512) | 訂單:2507EFE032/001 TOL 無 <生產備註> 事項 | 【板形】 FLATNESS 板形≦12 I-UNIT（≦0.7％）^^/CG1/CG2/CC1/CC2/CGQC/CCQC/ <<.YL_KUNG 2025/07/04 08:47.>> | 訂單 2507EFE032/001 修改記錄如下: 20250703 11:06:38 (06023) 退火碼: >> H2, 用途碼: >> COG003, 背面標示: >> S000, 訂單背面顏色(五碼): >> BW73Z, 背面漆膜厚: >> NOM, 背面漆塗漆型式幾塗幾烤: >> 2, 鉻酸鹽: >> Z, 訂單厚度: >> 0.015, 訂單重: >> 60, 重量容許率(下限): >> 10, 重量容許率(上限): >> 10, 訂單寬度: >> 40.5, 鍍製方式: >> AC, 鋼捲內徑: >> 508, 鋼捲下限重: >> 2.5, 鋼捲上限重: >> 4.5, 壓花條件碼: >> -, 表面花紋: >> R, 綠色識別碼: >> -, 印刷輥號: >> -, 產品代碼: >> PPGL, 皮膜碼: >> -, 單位別: >> I, 油品種類: >> Z, 塗油量: >> Z, 包裝代碼: >> E0 , 保護膜碼: >> -, 客戶試片取樣型式: >> -, 調質碼: >> S, 套筒碼: >> P , 規格: >> A792SSGR80, 製造標準: >> ASTM, 表面處理劑種類: >> Z, 表面處理劑塗佈量: >> Z, 伸長率測試: >> N, 硬度測試碼: >> N, 抗拉強度測試: >> N, 降伏強度測試: >> N, 厚度變異: >> 0, 訂單正面顏色(五碼): >> SBH5Y, 正面漆膜厚: >> 25, 正面漆塗漆型式幾塗幾烤: >> 2, 修邊碼: >> Y, 重量碼: >> AW, 鋼捲捲向: >> O, 鍍層碼: >> AZ50, | F:保證1/2 ASTM 厚度公差
PPGL | 2507EFE032/002 |  | 1. 製造標準為MS、ASTM或銷新加坡之訂單，若無技術指定優先用料，請優先使用國內料，勿使用ANFEN (OFP00406)-{.不符.} 2. 提醒：客戶"WESTMAN STEEL"HR配 《HR寬度－訂單寬度=15～30》 (OFP00722)-{.不符.} 3. 提醒：客戶"WESTMAN STEEL"HR配 《HR寬度－訂單寬度=15～30》 (OFP00723)-{.不符.} | 1. 製造標準為MS、ASTM或銷新加坡之訂單，若無技術指定優先用料，請優先使用國內料，勿使用ANFEN (OFP00406)-{.不符.} 2. 【提醒】！本單為直立式包裝，嚴禁鍍鋅或烤漆後以STAGGER捲取 (OFP00451)-{.不符.} 3. ※超耐候一系列用途要確認是否有英制公差需求，有英制公差需求時選配碼用ON027※ (OFP00680)-{.不符.} 4. ●WESTMAN PPGL背漆轉印 『指定生產線別-- CR1 +CG1 或 CR2+CG2 生產』● (OFP00720)-{.不符.} 5. ●WESTMAN PPGL背漆轉印 『指定生產線別-- CR1 +CG1 或 CR2+CG2 生產』● (OFP00721)-{.不符.} 6. 提醒：客戶"WESTMAN STEEL"HR配 《HR寬度－訂單寬度=15～30》 (OFP00722)-{.不符.} 7. 提醒：客戶"WESTMAN STEEL"HR配 《HR寬度－訂單寬度=15～30》 (OFP00723)-{.不符.} 8. ☆☆☆提醒！WESTMAN PPGL背漆轉印 指定生產線別☆☆☆ (OFP00726)-{.不符.} 9. 此經銷商有簽訂1/2厚度公差保證(無厚度變異),請調整冷軋與鍍鋅厚度公差管制範圍. 保證 ASTM 厚度公差 (OFP00180)-{.不符.} | 訂單:2507EFE032/002 CPL <生產備註> 事項如下 . 除HGI/ HGL 訂單邊緣不噴油. 其餘皆側緣噴油 (RMK00285) . 【美加訂單生產注意事項-CPL】1.客戶美加地區訂單實施修邊刀最大使用顆數上限(20顆) (RMK00717) . 【美加訂單生產注意事項-CPL】2.排程備註:注意修邊品質與毛邊 (RMK00717) . 【美加訂單生產注意事項-CPL】3.去毛邊輥的管制：兩側壓力均設定1.0 kg/cm2 (RMK00717) | 訂單:2507EFE032/002 CR1 <生產備註> 事項如下 . 此經銷商保證平均厚度在1/2厚度公差內，厚度量測NG時，如單位長度符合範圍，請放行 (RMK00402) . 【美加訂單生產注意事項-CR】1.兩側各加開一個spot cooling增加冷卻效果。 (RMK00717) . 【美加訂單生產注意事項-CR】2.發生毛邊時，請降速生產減輕毛邊程度，暫留討論後再處置。 (RMK00717) | 訂單:2507EFE032/002 CR2 <生產備註> 事項如下 . 此經銷商保證平均厚度在1/2厚度公差內，厚度量測NG時，如單位長度符合範圍，請放行 (RMK00402) . 【美加訂單生產注意事項-CR】1.兩側各加開一個spot cooling增加冷卻效果。 (RMK00717) . 【美加訂單生產注意事項-CR】2.發生毛邊時，請降速生產減輕毛邊程度，暫留討論後再處置。 (RMK00717) | 訂單:2507EFE032/002 CG1 <生產備註> 事項如下 . 【板形】 FLATNESS 板形≦12 I-UNIT（≦0.7％） (RMK-YL_KUNG) . 鍍鋅表面不可有鋅痕、壓痕、凹陷、及刮傷 、應變痕等。 (RMK00054) . 此經銷商保證平均厚度在1/2厚度公差內，厚度量測NG時，如單位長度符合範圍，請放行 (RMK00402) . 鍍層 AZ150 (含) 以上 , 鋅花等級 C~E 目標D，避免鋅花晶界明顯後續造成烤漆點狀未塗漆。 (RMK00565) . 【美加訂單生產注意事項-CG1】副操確認完回控制室後，於生產排程鋼號旁簽名紀錄，以利後續追查(該排程生產完，排程單將保留)。 (RMK00717) . 【美加訂單生產注意事項-CG1】中央段副操每顆銲道出Pot時觀察銲道同時，確認Beaver Tail與鋼板接觸之Guide Roll羊毛氈狀況，並適時添加潤滑油(避免乾掉)。 (RMK00717) | 訂單:2507EFE032/002 CG2 <生產備註> 事項如下 . 【板形】 FLATNESS 板形≦12 I-UNIT（≦0.7％） (RMK-YL_KUNG) . 鍍鋅表面不可有鋅痕、壓痕、凹陷、及刮傷 、應變痕等。 (RMK00054) . 此經銷商保證平均厚度在1/2厚度公差內，厚度量測NG時，如單位長度符合範圍，請放行 (RMK00402) . 鍍層 AZ150 (含) 以上 , 鋅花等級 C~E 目標D，避免鋅花晶界明顯後續造成烤漆點狀未塗漆。 (RMK00565) . 【美加訂單生產注意事項-CG2】1.使用SUB-NOZZLE (RMK00717) | 訂單:2507EFE032/002 CC1 <生產備註> 事項如下 . 【板形】 FLATNESS 板形≦12 I-UNIT（≦0.7％） (RMK-YL_KUNG) . 正面面漆(20U)及正面總膜厚(25U)要求管制90%以上之膜厚,未達標準降級. (RMK00054) . 若背面面漆(20U)及背面總膜厚(25U)時要求管制90%以上之膜厚,未達標準降級 (RMK00054) . 面漆=18U(90%)~請購基準22U(110%),標準板總膜厚=5+20U(100%面漆). (RMK00054) . 30CM*全寬*留1塊給LAB及1塊給塗料商, (RMK00054) . 【色差】1.1.此客戶對面漆(非B開頭之色碼)目視色差要求較高,請依限度樣本進行目視色差管制★--->發生過訴賠 (RMK00248) . 【色差】1.2.若針對特殊顏色需特別管理時，請品檢忽略1.1.的規定以特別規定為主 (RMK00248) . 此經銷商保證平均厚度在1/2厚度公差內，厚度量測NG時，如單位長度符合範圍，請放行 (RMK00402) . 【捲取】注意！本單為直立式包裝。禁用STAGGER捲取送包裝！送RCL重處理例外。 (RMK00512) . 【抽氣量】白色系在CC1生產時,FINISH抽氣量請設定250,如生產中發生色差b值異常升高,請股長再加大抽氣量因應 (RMK00560) . 【美加訂單生產注意事項-CCP】1.請烤漆入口依照正背面漆鋼捲投向規定進行鋼捲投入。 (RMK00717) . 【美加訂單生產注意事項-CCP】2.烤漆入口依照鋼捲投向規定進行鋼捲投入。(CR1/CG1 CR2/CG2-->正向入料。CR1/CG2 CR2/CG1-->反向入料) (RMK00717) . 【美加訂單生產注意事項-CCP】3.此訂單背面漆一律採Nature塗裝，塗裝黏度設定40秒以上 (RMK00717) | 訂單:2507EFE032/002 CC2 <生產備註> 事項如下 . 【板形】 FLATNESS 板形≦12 I-UNIT（≦0.7％） (RMK-YL_KUNG) . 正面面漆(20U)及正面總膜厚(25U)要求管制90%以上之膜厚,未達標準降級. (RMK00054) . 若背面面漆(20U)及背面總膜厚(25U)時要求管制90%以上之膜厚,未達標準降級 (RMK00054) . 面漆=18U(90%)~請購基準22U(110%),標準板總膜厚=5+20U(100%面漆). (RMK00054) . 30CM*全寬*留1塊給LAB及1塊給塗料商, (RMK00054) . 【色差】1.1.此客戶對面漆(非B開頭之色碼)目視色差要求較高,請依限度樣本進行目視色差管制★--->發生過訴賠 (RMK00248) . 【色差】1.2.若針對特殊顏色需特別管理時，請品檢忽略1.1.的規定以特別規定為主 (RMK00248) . 此經銷商保證平均厚度在1/2厚度公差內，厚度量測NG時，如單位長度符合範圍，請放行 (RMK00402) . 【捲取】注意！本單為直立式包裝。禁用STAGGER捲取送包裝！送RCL重處理例外。 (RMK00512) . 【抽氣量】白色系在CC1生產時,FINISH抽氣量請設定250,如生產中發生色差b值異常升高,請股長再加大抽氣量因應 (RMK00560) . 【美加訂單生產注意事項-CCP】1.請烤漆入口依照正背面漆鋼捲投向規定進行鋼捲投入。 (RMK00717) . 【美加訂單生產注意事項-CCP】2.烤漆入口依照鋼捲投向規定進行鋼捲投入。(CR1/CG1 CR2/CG2-->正向入料。CR1/CG2 CR2/CG1-->反向入料) (RMK00717) . 【美加訂單生產注意事項-CCP】3.此訂單背面漆一律採Nature塗裝，塗裝黏度設定40秒以上 (RMK00717) | 訂單:2507EFE032/002 RCL <生產備註> 事項如下 . 【捲取】注意！本單為直立式包裝。禁用STAGGER捲取送包裝！送RCL重處理例外。 (RMK00512) | 訂單:2507EFE032/002 CCPK 無 <生產備註> 事項 | 訂單:2507EFE032/002 CGQC <品檢備註> 事項如下 . 【板形】 FLATNESS 板形≦12 I-UNIT（≦0.7％） (RMK-YL_KUNG) . 鍍層 AZ150 (含) 以上 , 鋅花等級 C~E 目標D，避免鋅花晶界明顯後續造成烤漆點狀未塗漆。 (RMK00565) | 訂單:2507EFE032/002 CCQC <品檢備註> 事項如下 . 【板形】 FLATNESS 板形≦12 I-UNIT（≦0.7％） (RMK-YL_KUNG) . 【色差】1.1.此客戶對面漆(非B開頭之色碼)目視色差要求較高,請依限度樣本進行目視色差管制★--->發生過訴賠 (RMK00248) . 【色差】1.2.若針對特殊顏色需特別管理時，請品檢忽略1.1.的規定以特別規定為主 (RMK00248) . 【捲取】注意！本單為直立式包裝。禁用STAGGER捲取送包裝！送RCL重處理例外。 (RMK00512) | 訂單:2507EFE032/002 TOL 無 <生產備註> 事項 | 【板形】 FLATNESS 板形≦12 I-UNIT（≦0.7％）^^/CG1/CG2/CC1/CC2/CGQC/CCQC/ <<.YL_KUNG 2025/07/04 09:00.>> | 訂單 2507EFE032/002 修改記錄如下: 20250703 11:06:40 (06023) 退火碼: >> H2, 用途碼: >> COG003, 背面標示: >> S000, 訂單背面顏色(五碼): >> BW73Z, 背面漆膜厚: >> NOM, 背面漆塗漆型式幾塗幾烤: >> 2, 鉻酸鹽: >> Z, 訂單厚度: >> 0.015, 訂單重: >> 60, 重量容許率(下限): >> 10, 重量容許率(上限): >> 10, 訂單寬度: >> 40.5, 鍍製方式: >> AC, 鋼捲內徑: >> 508, 鋼捲下限重: >> 2.5, 鋼捲上限重: >> 4.5, 壓花條件碼: >> -, 表面花紋: >> R, 綠色識別碼: >> -, 印刷輥號: >> -, 產品代碼: >> PPGL, 皮膜碼: >> -, 單位別: >> I, 油品種類: >> Z, 塗油量: >> Z, 包裝代碼: >> E0 , 保護膜碼: >> -, 客戶試片取樣型式: >> -, 調質碼: >> S, 套筒碼: >> P , 規格: >> A792SSGR80, 製造標準: >> ASTM, 表面處理劑種類: >> Z, 表面處理劑塗佈量: >> Z, 伸長率測試: >> N, 硬度測試碼: >> N, 抗拉強度測試: >> N, 降伏強度測試: >> N, 厚度變異: >> 0, 訂單正面顏色(五碼): >> SWS2Z, 正面漆膜厚: >> 25, 正面漆塗漆型式幾塗幾烤: >> 2, 修邊碼: >> Y, 重量碼: >> AW, 鋼捲捲向: >> O, 鍍層碼: >> AZ50, | F:保證1/2 ASTM 厚度公差
PPGL | 2507EFE032/003 |  | 1. 製造標準為MS、ASTM或銷新加坡之訂單，若無技術指定優先用料，請優先使用國內料，勿使用ANFEN (OFP00406)-{.不符.} 2. 提醒：客戶"WESTMAN STEEL"HR配 《HR寬度－訂單寬度=15～30》 (OFP00722)-{.不符.} 3. 提醒：客戶"WESTMAN STEEL"HR配 《HR寬度－訂單寬度=15～30》 (OFP00723)-{.不符.} | 1. 製造標準為MS、ASTM或銷新加坡之訂單，若無技術指定優先用料，請優先使用國內料，勿使用ANFEN (OFP00406)-{.不符.} 2. 【提醒】！本單為直立式包裝，嚴禁鍍鋅或烤漆後以STAGGER捲取 (OFP00451)-{.不符.} 3. ※超耐候一系列用途要確認是否有英制公差需求，有英制公差需求時選配碼用ON027※ (OFP00680)-{.不符.} 4. ●WESTMAN PPGL背漆轉印 『指定生產線別-- CR1 +CG1 或 CR2+CG2 生產』● (OFP00720)-{.不符.} 5. ●WESTMAN PPGL背漆轉印 『指定生產線別-- CR1 +CG1 或 CR2+CG2 生產』● (OFP00721)-{.不符.} 6. 提醒：客戶"WESTMAN STEEL"HR配 《HR寬度－訂單寬度=15～30》 (OFP00722)-{.不符.} 7. 提醒：客戶"WESTMAN STEEL"HR配 《HR寬度－訂單寬度=15～30》 (OFP00723)-{.不符.} 8. ☆☆☆提醒！WESTMAN PPGL背漆轉印 指定生產線別☆☆☆ (OFP00726)-{.不符.} 9. 此經銷商有簽訂1/2厚度公差保證(無厚度變異),請調整冷軋與鍍鋅厚度公差管制範圍. 保證 ASTM 厚度公差 (OFP00180)-{.不符.} | 訂單:2507EFE032/003 CPL <生產備註> 事項如下 . 除HGI/ HGL 訂單邊緣不噴油. 其餘皆側緣噴油 (RMK00285) . 【美加訂單生產注意事項-CPL】1.客戶美加地區訂單實施修邊刀最大使用顆數上限(20顆) (RMK00717) . 【美加訂單生產注意事項-CPL】2.排程備註:注意修邊品質與毛邊 (RMK00717) . 【美加訂單生產注意事項-CPL】3.去毛邊輥的管制：兩側壓力均設定1.0 kg/cm2 (RMK00717) | 訂單:2507EFE032/003 CR1 <生產備註> 事項如下 . 此經銷商保證平均厚度在1/2厚度公差內，厚度量測NG時，如單位長度符合範圍，請放行 (RMK00402) . 【美加訂單生產注意事項-CR】1.兩側各加開一個spot cooling增加冷卻效果。 (RMK00717) . 【美加訂單生產注意事項-CR】2.發生毛邊時，請降速生產減輕毛邊程度，暫留討論後再處置。 (RMK00717) | 訂單:2507EFE032/003 CR2 <生產備註> 事項如下 . 此經銷商保證平均厚度在1/2厚度公差內，厚度量測NG時，如單位長度符合範圍，請放行 (RMK00402) . 【美加訂單生產注意事項-CR】1.兩側各加開一個spot cooling增加冷卻效果。 (RMK00717) . 【美加訂單生產注意事項-CR】2.發生毛邊時，請降速生產減輕毛邊程度，暫留討論後再處置。 (RMK00717) | 訂單:2507EFE032/003 CG1 <生產備註> 事項如下 . 【板形】 FLATNESS 板形≦12 I-UNIT（≦0.7％） (RMK-YL_KUNG) . 鍍鋅表面不可有鋅痕、壓痕、凹陷、及刮傷 、應變痕等。 (RMK00054) . 此經銷商保證平均厚度在1/2厚度公差內，厚度量測NG時，如單位長度符合範圍，請放行 (RMK00402) . 鍍層 AZ150 (含) 以上 , 鋅花等級 C~E 目標D，避免鋅花晶界明顯後續造成烤漆點狀未塗漆。 (RMK00565) . 【美加訂單生產注意事項-CG1】副操確認完回控制室後，於生產排程鋼號旁簽名紀錄，以利後續追查(該排程生產完，排程單將保留)。 (RMK00717) . 【美加訂單生產注意事項-CG1】中央段副操每顆銲道出Pot時觀察銲道同時，確認Beaver Tail與鋼板接觸之Guide Roll羊毛氈狀況，並適時添加潤滑油(避免乾掉)。 (RMK00717) | 訂單:2507EFE032/003 CG2 <生產備註> 事項如下 . 【板形】 FLATNESS 板形≦12 I-UNIT（≦0.7％） (RMK-YL_KUNG) . 鍍鋅表面不可有鋅痕、壓痕、凹陷、及刮傷 、應變痕等。 (RMK00054) . 此經銷商保證平均厚度在1/2厚度公差內，厚度量測NG時，如單位長度符合範圍，請放行 (RMK00402) . 鍍層 AZ150 (含) 以上 , 鋅花等級 C~E 目標D，避免鋅花晶界明顯後續造成烤漆點狀未塗漆。 (RMK00565) . 【美加訂單生產注意事項-CG2】1.使用SUB-NOZZLE (RMK00717) | 訂單:2507EFE032/003 CC1 <生產備註> 事項如下 . 【板形】 FLATNESS 板形≦12 I-UNIT（≦0.7％） (RMK-YL_KUNG) . 正面面漆(20U)及正面總膜厚(25U)要求管制90%以上之膜厚,未達標準降級. (RMK00054) . 若背面面漆(20U)及背面總膜厚(25U)時要求管制90%以上之膜厚,未達標準降級 (RMK00054) . 面漆=18U(90%)~請購基準22U(110%),標準板總膜厚=5+20U(100%面漆). (RMK00054) . 30CM*全寬*留1塊給LAB及1塊給塗料商, (RMK00054) . 【色差】1.1.此客戶對面漆(非B開頭之色碼)目視色差要求較高,請依限度樣本進行目視色差管制★--->發生過訴賠 (RMK00248) . 【色差】1.2.若針對特殊顏色需特別管理時，請品檢忽略1.1.的規定以特別規定為主 (RMK00248) . 此經銷商保證平均厚度在1/2厚度公差內，厚度量測NG時，如單位長度符合範圍，請放行 (RMK00402) . 【捲取】注意！本單為直立式包裝。禁用STAGGER捲取送包裝！送RCL重處理例外。 (RMK00512) . 【美加訂單生產注意事項-CCP】1.請烤漆入口依照正背面漆鋼捲投向規定進行鋼捲投入。 (RMK00717) . 【美加訂單生產注意事項-CCP】2.烤漆入口依照鋼捲投向規定進行鋼捲投入。(CR1/CG1 CR2/CG2-->正向入料。CR1/CG2 CR2/CG1-->反向入料) (RMK00717) . 【美加訂單生產注意事項-CCP】3.此訂單背面漆一律採Nature塗裝，塗裝黏度設定40秒以上 (RMK00717) | 訂單:2507EFE032/003 CC2 <生產備註> 事項如下 . 【板形】 FLATNESS 板形≦12 I-UNIT（≦0.7％） (RMK-YL_KUNG) . 正面面漆(20U)及正面總膜厚(25U)要求管制90%以上之膜厚,未達標準降級. (RMK00054) . 若背面面漆(20U)及背面總膜厚(25U)時要求管制90%以上之膜厚,未達標準降級 (RMK00054) . 面漆=18U(90%)~請購基準22U(110%),標準板總膜厚=5+20U(100%面漆). (RMK00054) . 30CM*全寬*留1塊給LAB及1塊給塗料商, (RMK00054) . 【色差】1.1.此客戶對面漆(非B開頭之色碼)目視色差要求較高,請依限度樣本進行目視色差管制★--->發生過訴賠 (RMK00248) . 【色差】1.2.若針對特殊顏色需特別管理時，請品檢忽略1.1.的規定以特別規定為主 (RMK00248) . 此經銷商保證平均厚度在1/2厚度公差內，厚度量測NG時，如單位長度符合範圍，請放行 (RMK00402) . 【捲取】注意！本單為直立式包裝。禁用STAGGER捲取送包裝！送RCL重處理例外。 (RMK00512) . 【美加訂單生產注意事項-CCP】1.請烤漆入口依照正背面漆鋼捲投向規定進行鋼捲投入。 (RMK00717) . 【美加訂單生產注意事項-CCP】2.烤漆入口依照鋼捲投向規定進行鋼捲投入。(CR1/CG1 CR2/CG2-->正向入料。CR1/CG2 CR2/CG1-->反向入料) (RMK00717) . 【美加訂單生產注意事項-CCP】3.此訂單背面漆一律採Nature塗裝，塗裝黏度設定40秒以上 (RMK00717) | 訂單:2507EFE032/003 RCL <生產備註> 事項如下 . 【捲取】注意！本單為直立式包裝。禁用STAGGER捲取送包裝！送RCL重處理例外。 (RMK00512) | 訂單:2507EFE032/003 CCPK 無 <生產備註> 事項 | 訂單:2507EFE032/003 CGQC <品檢備註> 事項如下 . 【板形】 FLATNESS 板形≦12 I-UNIT（≦0.7％） (RMK-YL_KUNG) . 鍍層 AZ150 (含) 以上 , 鋅花等級 C~E 目標D，避免鋅花晶界明顯後續造成烤漆點狀未塗漆。 (RMK00565) | 訂單:2507EFE032/003 CCQC <品檢備註> 事項如下 . 【板形】 FLATNESS 板形≦12 I-UNIT（≦0.7％） (RMK-YL_KUNG) . 【色差】1.1.此客戶對面漆(非B開頭之色碼)目視色差要求較高,請依限度樣本進行目視色差管制★--->發生過訴賠 (RMK00248) . 【色差】1.2.若針對特殊顏色需特別管理時，請品檢忽略1.1.的規定以特別規定為主 (RMK00248) . 【捲取】注意！本單為直立式包裝。禁用STAGGER捲取送包裝！送RCL重處理例外。 (RMK00512) | 訂單:2507EFE032/003 TOL 無 <生產備註> 事項 | 【板形】 FLATNESS 板形≦12 I-UNIT（≦0.7％）^^/CG1/CG2/CC1/CC2/CGQC/CCQC/ <<.YL_KUNG 2025/07/04 09:10.>> | 訂單 2507EFE032/003 修改記錄如下: 20250703 11:06:42 (06023) 退火碼: >> H2, 用途碼: >> COG007, 背面標示: >> S000, 訂單背面顏色(五碼): >> BW73Z, 背面漆膜厚: >> NOM, 背面漆塗漆型式幾塗幾烤: >> 2, 鉻酸鹽: >> Z, 訂單厚度: >> 0.015, 訂單重: >> 40, 重量容許率(下限): >> 10, 重量容許率(上限): >> 10, 訂單寬度: >> 40.5, 鍍製方式: >> AC, 鋼捲內徑: >> 508, 鋼捲下限重: >> 2.5, 鋼捲上限重: >> 4.5, 壓花條件碼: >> -, 表面花紋: >> R, 綠色識別碼: >> -, 印刷輥號: >> -, 產品代碼: >> PPGL, 皮膜碼: >> -, 單位別: >> I, 油品種類: >> Z, 塗油量: >> Z, 包裝代碼: >> E0 , 保護膜碼: >> -, 客戶試片取樣型式: >> -, 調質碼: >> S, 套筒碼: >> P , 規格: >> A792SSGR80, 製造標準: >> ASTM, 表面處理劑種類: >> Z, 表面處理劑塗佈量: >> Z, 伸長率測試: >> N, 硬度測試碼: >> N, 抗拉強度測試: >> N, 降伏強度測試: >> N, 厚度變異: >> 0, 訂單正面顏色(五碼): >> SBS27, 正面漆膜厚: >> 25, 正面漆塗漆型式幾塗幾烤: >> 2, 修邊碼: >> Y, 重量碼: >> AW, 鋼捲捲向: >> O, 鍍層碼: >> AZ50, 20250703 11:17:18 (06023) 用途碼: COG007 >> COG003, | F:保證1/2 ASTM 厚度公差
PPGL | 2507EFE033/001 |  | 1. 製造標準為MS、ASTM或銷新加坡之訂單，若無技術指定優先用料，請優先使用國內料，勿使用ANFEN (OFP00406)-{.不符.} 2. 提醒：客戶"WESTMAN STEEL"HR配 《HR寬度－訂單寬度=15～30》 (OFP00722)-{.不符.} 3. 提醒：客戶"WESTMAN STEEL"HR配 《HR寬度－訂單寬度=15～30》 (OFP00723)-{.不符.} | 1. 製造標準為MS、ASTM或銷新加坡之訂單，若無技術指定優先用料，請優先使用國內料，勿使用ANFEN (OFP00406)-{.不符.} 2. 【提醒】！本單為直立式包裝，嚴禁鍍鋅或烤漆後以STAGGER捲取 (OFP00451)-{.不符.} 3. ※超耐候一系列用途要確認是否有英制公差需求，有英制公差需求時選配碼用ON027※ (OFP00680)-{.不符.} 4. ●WESTMAN PPGL背漆轉印 『指定生產線別-- CR1 +CG1 或 CR2+CG2 生產』● (OFP00720)-{.不符.} 5. ●WESTMAN PPGL背漆轉印 『指定生產線別-- CR1 +CG1 或 CR2+CG2 生產』● (OFP00721)-{.不符.} 6. 提醒：客戶"WESTMAN STEEL"HR配 《HR寬度－訂單寬度=15～30》 (OFP00722)-{.不符.} 7. 提醒：客戶"WESTMAN STEEL"HR配 《HR寬度－訂單寬度=15～30》 (OFP00723)-{.不符.} 8. ☆☆☆提醒！WESTMAN PPGL背漆轉印 指定生產線別☆☆☆ (OFP00726)-{.不符.} 9. 此經銷商有簽訂1/2厚度公差保證(無厚度變異),請調整冷軋與鍍鋅厚度公差管制範圍. 保證 ASTM 厚度公差 (OFP00180)-{.不符.} | 訂單:2507EFE033/001 CPL <生產備註> 事項如下 . 除HGI/ HGL 訂單邊緣不噴油. 其餘皆側緣噴油 (RMK00285) . 【美加訂單生產注意事項-CPL】1.客戶美加地區訂單實施修邊刀最大使用顆數上限(20顆) (RMK00717) . 【美加訂單生產注意事項-CPL】2.排程備註:注意修邊品質與毛邊 (RMK00717) . 【美加訂單生產注意事項-CPL】3.去毛邊輥的管制：兩側壓力均設定1.0 kg/cm2 (RMK00717) | 訂單:2507EFE033/001 CR1 <生產備註> 事項如下 . 此經銷商保證平均厚度在1/2厚度公差內，厚度量測NG時，如單位長度符合範圍，請放行 (RMK00402) . 【美加訂單生產注意事項-CR】1.兩側各加開一個spot cooling增加冷卻效果。 (RMK00717) . 【美加訂單生產注意事項-CR】2.發生毛邊時，請降速生產減輕毛邊程度，暫留討論後再處置。 (RMK00717) | 訂單:2507EFE033/001 CR2 <生產備註> 事項如下 . 此經銷商保證平均厚度在1/2厚度公差內，厚度量測NG時，如單位長度符合範圍，請放行 (RMK00402) . 【美加訂單生產注意事項-CR】1.兩側各加開一個spot cooling增加冷卻效果。 (RMK00717) . 【美加訂單生產注意事項-CR】2.發生毛邊時，請降速生產減輕毛邊程度，暫留討論後再處置。 (RMK00717) | 訂單:2507EFE033/001 CG1 <生產備註> 事項如下 . 【板形】 FLATNESS 板形≦12 I-UNIT（≦0.7％） (RMK-YL_KUNG) . 鍍鋅表面不可有鋅痕、壓痕、凹陷、及刮傷 、應變痕等。 (RMK00054) . 此經銷商保證平均厚度在1/2厚度公差內，厚度量測NG時，如單位長度符合範圍，請放行 (RMK00402) . 鍍層 AZ150 (含) 以上 , 鋅花等級 C~E 目標D，避免鋅花晶界明顯後續造成烤漆點狀未塗漆。 (RMK00565) . 【美加訂單生產注意事項-CG1】副操確認完回控制室後，於生產排程鋼號旁簽名紀錄，以利後續追查(該排程生產完，排程單將保留)。 (RMK00717) . 【美加訂單生產注意事項-CG1】中央段副操每顆銲道出Pot時觀察銲道同時，確認Beaver Tail與鋼板接觸之Guide Roll羊毛氈狀況，並適時添加潤滑油(避免乾掉)。 (RMK00717) | 訂單:2507EFE033/001 CG2 <生產備註> 事項如下 . 【板形】 FLATNESS 板形≦12 I-UNIT（≦0.7％） (RMK-YL_KUNG) . 鍍鋅表面不可有鋅痕、壓痕、凹陷、及刮傷 、應變痕等。 (RMK00054) . 此經銷商保證平均厚度在1/2厚度公差內，厚度量測NG時，如單位長度符合範圍，請放行 (RMK00402) . 鍍層 AZ150 (含) 以上 , 鋅花等級 C~E 目標D，避免鋅花晶界明顯後續造成烤漆點狀未塗漆。 (RMK00565) . 【美加訂單生產注意事項-CG2】1.使用SUB-NOZZLE (RMK00717) | 訂單:2507EFE033/001 CC1 <生產備註> 事項如下 . 【板形】 FLATNESS 板形≦12 I-UNIT（≦0.7％） (RMK-YL_KUNG) . 正面面漆(20U)及正面總膜厚(25U)要求管制90%以上之膜厚,未達標準降級. (RMK00054) . 若背面面漆(20U)及背面總膜厚(25U)時要求管制90%以上之膜厚,未達標準降級 (RMK00054) . 面漆=18U(90%)~請購基準22U(110%),標準板總膜厚=5+20U(100%面漆). (RMK00054) . 30CM*全寬*留1塊給LAB及1塊給塗料商, (RMK00054) . 【色差】1.1.此客戶對面漆(非B開頭之色碼)目視色差要求較高,請依限度樣本進行目視色差管制★--->發生過訴賠 (RMK00248) . 【色差】1.2.若針對特殊顏色需特別管理時，請品檢忽略1.1.的規定以特別規定為主 (RMK00248) . 此經銷商保證平均厚度在1/2厚度公差內，厚度量測NG時，如單位長度符合範圍，請放行 (RMK00402) . 【捲取】注意！本單為直立式包裝。禁用STAGGER捲取送包裝！送RCL重處理例外。 (RMK00512) . 【美加訂單生產注意事項-CCP】1.請烤漆入口依照正背面漆鋼捲投向規定進行鋼捲投入。 (RMK00717) . 【美加訂單生產注意事項-CCP】2.烤漆入口依照鋼捲投向規定進行鋼捲投入。(CR1/CG1 CR2/CG2-->正向入料。CR1/CG2 CR2/CG1-->反向入料) (RMK00717) . 【美加訂單生產注意事項-CCP】3.此訂單背面漆一律採Nature塗裝，塗裝黏度設定40秒以上 (RMK00717) | 訂單:2507EFE033/001 CC2 <生產備註> 事項如下 . 【板形】 FLATNESS 板形≦12 I-UNIT（≦0.7％） (RMK-YL_KUNG) . 正面面漆(20U)及正面總膜厚(25U)要求管制90%以上之膜厚,未達標準降級. (RMK00054) . 若背面面漆(20U)及背面總膜厚(25U)時要求管制90%以上之膜厚,未達標準降級 (RMK00054) . 面漆=18U(90%)~請購基準22U(110%),標準板總膜厚=5+20U(100%面漆). (RMK00054) . 30CM*全寬*留1塊給LAB及1塊給塗料商, (RMK00054) . 【色差】1.1.此客戶對面漆(非B開頭之色碼)目視色差要求較高,請依限度樣本進行目視色差管制★--->發生過訴賠 (RMK00248) . 【色差】1.2.若針對特殊顏色需特別管理時，請品檢忽略1.1.的規定以特別規定為主 (RMK00248) . 此經銷商保證平均厚度在1/2厚度公差內，厚度量測NG時，如單位長度符合範圍，請放行 (RMK00402) . 【捲取】注意！本單為直立式包裝。禁用STAGGER捲取送包裝！送RCL重處理例外。 (RMK00512) . 【美加訂單生產注意事項-CCP】1.請烤漆入口依照正背面漆鋼捲投向規定進行鋼捲投入。 (RMK00717) . 【美加訂單生產注意事項-CCP】2.烤漆入口依照鋼捲投向規定進行鋼捲投入。(CR1/CG1 CR2/CG2-->正向入料。CR1/CG2 CR2/CG1-->反向入料) (RMK00717) . 【美加訂單生產注意事項-CCP】3.此訂單背面漆一律採Nature塗裝，塗裝黏度設定40秒以上 (RMK00717) | 訂單:2507EFE033/001 RCL <生產備註> 事項如下 . 【捲取】注意！本單為直立式包裝。禁用STAGGER捲取送包裝！送RCL重處理例外。 (RMK00512) | 訂單:2507EFE033/001 CCPK 無 <生產備註> 事項 | 訂單:2507EFE033/001 CGQC <品檢備註> 事項如下 . 【板形】 FLATNESS 板形≦12 I-UNIT（≦0.7％） (RMK-YL_KUNG) . 鍍層 AZ150 (含) 以上 , 鋅花等級 C~E 目標D，避免鋅花晶界明顯後續造成烤漆點狀未塗漆。 (RMK00565) | 訂單:2507EFE033/001 CCQC <品檢備註> 事項如下 . 【板形】 FLATNESS 板形≦12 I-UNIT（≦0.7％） (RMK-YL_KUNG) . 【色差】1.1.此客戶對面漆(非B開頭之色碼)目視色差要求較高,請依限度樣本進行目視色差管制★--->發生過訴賠 (RMK00248) . 【色差】1.2.若針對特殊顏色需特別管理時，請品檢忽略1.1.的規定以特別規定為主 (RMK00248) . 【捲取】注意！本單為直立式包裝。禁用STAGGER捲取送包裝！送RCL重處理例外。 (RMK00512) | 訂單:2507EFE033/001 TOL 無 <生產備註> 事項 | 【板形】 FLATNESS 板形≦12 I-UNIT（≦0.7％）^^/CG1/CG2/CC1/CC2/CGQC/CCQC/ <<.YL_KUNG 2025/07/04 10:00.>> | 訂單 2507EFE033/001 修改記錄如下: 20250703 11:20:07 (06023) 退火碼: >> H2, 用途碼: >> COG003, 背面標示: >> S000, 訂單背面顏色(五碼): >> BW73Z, 背面漆膜厚: >> NOM, 背面漆塗漆型式幾塗幾烤: >> 2, 鉻酸鹽: >> Z, 訂單厚度: >> 0.015, 訂單重: >> 40, 重量容許率(下限): >> 10, 重量容許率(上限): >> 10, 訂單寬度: >> 40.5, 鍍製方式: >> AC, 鋼捲內徑: >> 508, 鋼捲下限重: >> 2.5, 鋼捲上限重: >> 4.5, 壓花條件碼: >> -, 表面花紋: >> R, 綠色識別碼: >> -, 印刷輥號: >> -, 產品代碼: >> PPGL, 皮膜碼: >> -, 單位別: >> I, 油品種類: >> Z, 塗油量: >> Z, 包裝代碼: >> E0 , 保護膜碼: >> -, 客戶試片取樣型式: >> -, 調質碼: >> S, 套筒碼: >> P , 規格: >> A792SSGR80, 製造標準: >> ASTM, 表面處理劑種類: >> Z, 表面處理劑塗佈量: >> Z, 伸長率測試: >> N, 硬度測試碼: >> N, 抗拉強度測試: >> N, 降伏強度測試: >> N, 厚度變異: >> 0, 訂單正面顏色(五碼): >> SYH1Y, 正面漆膜厚: >> 25, 正面漆塗漆型式幾塗幾烤: >> 2, 修邊碼: >> Y, 重量碼: >> AW, 鋼捲捲向: >> O, 鍍層碼: >> AZ50, | F:保證1/2 ASTM 厚度公差
PPGL | 2507EFE033/002 |  | 1. 製造標準為MS、ASTM或銷新加坡之訂單，若無技術指定優先用料，請優先使用國內料，勿使用ANFEN (OFP00406)-{.不符.} 2. 提醒：客戶"WESTMAN STEEL"HR配 《HR寬度－訂單寬度=15～30》 (OFP00722)-{.不符.} 3. 提醒：客戶"WESTMAN STEEL"HR配 《HR寬度－訂單寬度=15～30》 (OFP00723)-{.不符.} | 1. 製造標準為MS、ASTM或銷新加坡之訂單，若無技術指定優先用料，請優先使用國內料，勿使用ANFEN (OFP00406)-{.不符.} 2. 【提醒】！本單為直立式包裝，嚴禁鍍鋅或烤漆後以STAGGER捲取 (OFP00451)-{.不符.} 3. ※超耐候一系列用途要確認是否有英制公差需求，有英制公差需求時選配碼用ON027※ (OFP00680)-{.不符.} 4. ●WESTMAN PPGL背漆轉印 『指定生產線別-- CR1 +CG1 或 CR2+CG2 生產』● (OFP00720)-{.不符.} 5. ●WESTMAN PPGL背漆轉印 『指定生產線別-- CR1 +CG1 或 CR2+CG2 生產』● (OFP00721)-{.不符.} 6. 提醒：客戶"WESTMAN STEEL"HR配 《HR寬度－訂單寬度=15～30》 (OFP00722)-{.不符.} 7. 提醒：客戶"WESTMAN STEEL"HR配 《HR寬度－訂單寬度=15～30》 (OFP00723)-{.不符.} 8. ☆☆☆提醒！WESTMAN PPGL背漆轉印 指定生產線別☆☆☆ (OFP00726)-{.不符.} 9. 此經銷商有簽訂1/2厚度公差保證(無厚度變異),請調整冷軋與鍍鋅厚度公差管制範圍. 保證 ASTM 厚度公差 (OFP00180)-{.不符.} | 訂單:2507EFE033/002 CPL <生產備註> 事項如下 . 除HGI/ HGL 訂單邊緣不噴油. 其餘皆側緣噴油 (RMK00285) . 【美加訂單生產注意事項-CPL】1.客戶美加地區訂單實施修邊刀最大使用顆數上限(20顆) (RMK00717) . 【美加訂單生產注意事項-CPL】2.排程備註:注意修邊品質與毛邊 (RMK00717) . 【美加訂單生產注意事項-CPL】3.去毛邊輥的管制：兩側壓力均設定1.0 kg/cm2 (RMK00717) | 訂單:2507EFE033/002 CR1 <生產備註> 事項如下 . 此經銷商保證平均厚度在1/2厚度公差內，厚度量測NG時，如單位長度符合範圍，請放行 (RMK00402) . 【美加訂單生產注意事項-CR】1.兩側各加開一個spot cooling增加冷卻效果。 (RMK00717) . 【美加訂單生產注意事項-CR】2.發生毛邊時，請降速生產減輕毛邊程度，暫留討論後再處置。 (RMK00717) | 訂單:2507EFE033/002 CR2 <生產備註> 事項如下 . 此經銷商保證平均厚度在1/2厚度公差內，厚度量測NG時，如單位長度符合範圍，請放行 (RMK00402) . 【美加訂單生產注意事項-CR】1.兩側各加開一個spot cooling增加冷卻效果。 (RMK00717) . 【美加訂單生產注意事項-CR】2.發生毛邊時，請降速生產減輕毛邊程度，暫留討論後再處置。 (RMK00717) | 訂單:2507EFE033/002 CG1 <生產備註> 事項如下 . 【板形】 FLATNESS 板形≦12 I-UNIT（≦0.7％） (RMK-YL_KUNG) . 鍍鋅表面不可有鋅痕、壓痕、凹陷、及刮傷 、應變痕等。 (RMK00054) . 此經銷商保證平均厚度在1/2厚度公差內，厚度量測NG時，如單位長度符合範圍，請放行 (RMK00402) . 鍍層 AZ150 (含) 以上 , 鋅花等級 C~E 目標D，避免鋅花晶界明顯後續造成烤漆點狀未塗漆。 (RMK00565) . 【美加訂單生產注意事項-CG1】副操確認完回控制室後，於生產排程鋼號旁簽名紀錄，以利後續追查(該排程生產完，排程單將保留)。 (RMK00717) . 【美加訂單生產注意事項-CG1】中央段副操每顆銲道出Pot時觀察銲道同時，確認Beaver Tail與鋼板接觸之Guide Roll羊毛氈狀況，並適時添加潤滑油(避免乾掉)。 (RMK00717) | 訂單:2507EFE033/002 CG2 <生產備註> 事項如下 . 【板形】 FLATNESS 板形≦12 I-UNIT（≦0.7％） (RMK-YL_KUNG) . 鍍鋅表面不可有鋅痕、壓痕、凹陷、及刮傷 、應變痕等。 (RMK00054) . 此經銷商保證平均厚度在1/2厚度公差內，厚度量測NG時，如單位長度符合範圍，請放行 (RMK00402) . 鍍層 AZ150 (含) 以上 , 鋅花等級 C~E 目標D，避免鋅花晶界明顯後續造成烤漆點狀未塗漆。 (RMK00565) . 【美加訂單生產注意事項-CG2】1.使用SUB-NOZZLE (RMK00717) | 訂單:2507EFE033/002 CC1 <生產備註> 事項如下 . 【板形】 FLATNESS 板形≦12 I-UNIT（≦0.7％） (RMK-YL_KUNG) . 正面面漆(20U)及正面總膜厚(25U)要求管制90%以上之膜厚,未達標準降級. (RMK00054) . 若背面面漆(20U)及背面總膜厚(25U)時要求管制90%以上之膜厚,未達標準降級 (RMK00054) . 面漆=18U(90%)~請購基準22U(110%),標準板總膜厚=5+20U(100%面漆). (RMK00054) . 30CM*全寬*留1塊給LAB及1塊給塗料商, (RMK00054) . 【色差】1.1.此客戶對面漆(非B開頭之色碼)目視色差要求較高,請依限度樣本進行目視色差管制★--->發生過訴賠 (RMK00248) . 【色差】1.2.若針對特殊顏色需特別管理時，請品檢忽略1.1.的規定以特別規定為主 (RMK00248) . 此經銷商保證平均厚度在1/2厚度公差內，厚度量測NG時，如單位長度符合範圍，請放行 (RMK00402) . 【捲取】注意！本單為直立式包裝。禁用STAGGER捲取送包裝！送RCL重處理例外。 (RMK00512) . 【抽氣量】白色系在CC1生產時,FINISH抽氣量請設定250,如生產中發生色差b值異常升高,請股長再加大抽氣量因應 (RMK00560) . 【美加訂單生產注意事項-CCP】1.請烤漆入口依照正背面漆鋼捲投向規定進行鋼捲投入。 (RMK00717) . 【美加訂單生產注意事項-CCP】2.烤漆入口依照鋼捲投向規定進行鋼捲投入。(CR1/CG1 CR2/CG2-->正向入料。CR1/CG2 CR2/CG1-->反向入料) (RMK00717) . 【美加訂單生產注意事項-CCP】3.此訂單背面漆一律採Nature塗裝，塗裝黏度設定40秒以上 (RMK00717) | 訂單:2507EFE033/002 CC2 <生產備註> 事項如下 . 【板形】 FLATNESS 板形≦12 I-UNIT（≦0.7％） (RMK-YL_KUNG) . 正面面漆(20U)及正面總膜厚(25U)要求管制90%以上之膜厚,未達標準降級. (RMK00054) . 若背面面漆(20U)及背面總膜厚(25U)時要求管制90%以上之膜厚,未達標準降級 (RMK00054) . 面漆=18U(90%)~請購基準22U(110%),標準板總膜厚=5+20U(100%面漆). (RMK00054) . 30CM*全寬*留1塊給LAB及1塊給塗料商, (RMK00054) . 【色差】1.1.此客戶對面漆(非B開頭之色碼)目視色差要求較高,請依限度樣本進行目視色差管制★--->發生過訴賠 (RMK00248) . 【色差】1.2.若針對特殊顏色需特別管理時，請品檢忽略1.1.的規定以特別規定為主 (RMK00248) . 此經銷商保證平均厚度在1/2厚度公差內，厚度量測NG時，如單位長度符合範圍，請放行 (RMK00402) . 【捲取】注意！本單為直立式包裝。禁用STAGGER捲取送包裝！送RCL重處理例外。 (RMK00512) . 【抽氣量】白色系在CC1生產時,FINISH抽氣量請設定250,如生產中發生色差b值異常升高,請股長再加大抽氣量因應 (RMK00560) . 【美加訂單生產注意事項-CCP】1.請烤漆入口依照正背面漆鋼捲投向規定進行鋼捲投入。 (RMK00717) . 【美加訂單生產注意事項-CCP】2.烤漆入口依照鋼捲投向規定進行鋼捲投入。(CR1/CG1 CR2/CG2-->正向入料。CR1/CG2 CR2/CG1-->反向入料) (RMK00717) . 【美加訂單生產注意事項-CCP】3.此訂單背面漆一律採Nature塗裝，塗裝黏度設定40秒以上 (RMK00717) | 訂單:2507EFE033/002 RCL <生產備註> 事項如下 . 【捲取】注意！本單為直立式包裝。禁用STAGGER捲取送包裝！送RCL重處理例外。 (RMK00512) | 訂單:2507EFE033/002 CCPK 無 <生產備註> 事項 | 訂單:2507EFE033/002 CGQC <品檢備註> 事項如下 . 【板形】 FLATNESS 板形≦12 I-UNIT（≦0.7％） (RMK-YL_KUNG) . 鍍層 AZ150 (含) 以上 , 鋅花等級 C~E 目標D，避免鋅花晶界明顯後續造成烤漆點狀未塗漆。 (RMK00565) | 訂單:2507EFE033/002 CCQC <品檢備註> 事項如下 . 【板形】 FLATNESS 板形≦12 I-UNIT（≦0.7％） (RMK-YL_KUNG) . 【色差】1.1.此客戶對面漆(非B開頭之色碼)目視色差要求較高,請依限度樣本進行目視色差管制★--->發生過訴賠 (RMK00248) . 【色差】1.2.若針對特殊顏色需特別管理時，請品檢忽略1.1.的規定以特別規定為主 (RMK00248) . 【捲取】注意！本單為直立式包裝。禁用STAGGER捲取送包裝！送RCL重處理例外。 (RMK00512) | 訂單:2507EFE033/002 TOL 無 <生產備註> 事項 | 【板形】 FLATNESS 板形≦12 I-UNIT（≦0.7％）^^/CG1/CG2/CC1/CC2/CGQC/CCQC/ <<.YL_KUNG 2025/07/04 10:03.>> | 訂單 2507EFE033/002 修改記錄如下: 20250703 11:20:10 (06023) 退火碼: >> H2, 用途碼: >> COG003, 背面標示: >> S000, 訂單背面顏色(五碼): >> BW73Z, 背面漆膜厚: >> NOM, 背面漆塗漆型式幾塗幾烤: >> 2, 鉻酸鹽: >> Z, 訂單厚度: >> 0.015, 訂單重: >> 40, 重量容許率(下限): >> 10, 重量容許率(上限): >> 10, 訂單寬度: >> 40.5, 鍍製方式: >> AC, 鋼捲內徑: >> 508, 鋼捲下限重: >> 2.5, 鋼捲上限重: >> 4.5, 壓花條件碼: >> -, 表面花紋: >> R, 綠色識別碼: >> -, 印刷輥號: >> -, 產品代碼: >> PPGL, 皮膜碼: >> -, 單位別: >> I, 油品種類: >> Z, 塗油量: >> Z, 包裝代碼: >> E0 , 保護膜碼: >> -, 客戶試片取樣型式: >> -, 調質碼: >> S, 套筒碼: >> P , 規格: >> A792SSGR80, 製造標準: >> ASTM, 表面處理劑種類: >> Z, 表面處理劑塗佈量: >> Z, 伸長率測試: >> N, 硬度測試碼: >> N, 抗拉強度測試: >> N, 降伏強度測試: >> N, 厚度變異: >> 0, 訂單正面顏色(五碼): >> SWH58, 正面漆膜厚: >> 25, 正面漆塗漆型式幾塗幾烤: >> 2, 修邊碼: >> Y, 重量碼: >> AW, 鋼捲捲向: >> O, 鍍層碼: >> AZ50, | F:保證1/2 ASTM 厚度公差
PPGL | 2507EFE033/003 | 1. 提醒：住友"美加"區要求只能下"超耐候屋頂(保證年限)" (OFP00177)-{.不符.} | 1. 製造標準為MS、ASTM或銷新加坡之訂單，若無技術指定優先用料，請優先使用國內料，勿使用ANFEN (OFP00406)-{.不符.} 2. 提醒：客戶"WESTMAN STEEL"HR配 《HR寬度－訂單寬度=15～30》 (OFP00722)-{.不符.} 3. 提醒：客戶"WESTMAN STEEL"HR配 《HR寬度－訂單寬度=15～30》 (OFP00723)-{.不符.} | 1. 提醒：住友"美加"區要求只能下"超耐候屋頂(保證年限)" (OFP00177)-{.不符.} 2. 製造標準為MS、ASTM或銷新加坡之訂單，若無技術指定優先用料，請優先使用國內料，勿使用ANFEN (OFP00406)-{.不符.} 3. 【提醒】！本單為直立式包裝，嚴禁鍍鋅或烤漆後以STAGGER捲取 (OFP00451)-{.不符.} 4. ※超耐候一系列用途要確認是否有英制公差需求，有英制公差需求時選配碼用ON027※ (OFP00680)-{.不符.} 5. ●WESTMAN PPGL背漆轉印 『指定生產線別-- CR1 +CG1 或 CR2+CG2 生產』● (OFP00720)-{.不符.} 6. ●WESTMAN PPGL背漆轉印 『指定生產線別-- CR1 +CG1 或 CR2+CG2 生產』● (OFP00721)-{.不符.} 7. 提醒：客戶"WESTMAN STEEL"HR配 《HR寬度－訂單寬度=15～30》 (OFP00722)-{.不符.} 8. 提醒：客戶"WESTMAN STEEL"HR配 《HR寬度－訂單寬度=15～30》 (OFP00723)-{.不符.} 9. ☆☆☆提醒！WESTMAN PPGL背漆轉印 指定生產線別☆☆☆ (OFP00726)-{.不符.} 10. 此經銷商有簽訂1/2厚度公差保證(無厚度變異),請調整冷軋與鍍鋅厚度公差管制範圍. 保證 ASTM 厚度公差 (OFP00180)-{.不符.} | 訂單:2507EFE033/003 CPL <生產備註> 事項如下 . 除HGI/ HGL 訂單邊緣不噴油. 其餘皆側緣噴油 (RMK00285) . 【美加訂單生產注意事項-CPL】1.客戶美加地區訂單實施修邊刀最大使用顆數上限(20顆) (RMK00717) . 【美加訂單生產注意事項-CPL】2.排程備註:注意修邊品質與毛邊 (RMK00717) . 【美加訂單生產注意事項-CPL】3.去毛邊輥的管制：兩側壓力均設定1.0 kg/cm2 (RMK00717) | 訂單:2507EFE033/003 CR1 <生產備註> 事項如下 . 此經銷商保證平均厚度在1/2厚度公差內，厚度量測NG時，如單位長度符合範圍，請放行 (RMK00402) . 【美加訂單生產注意事項-CR】1.兩側各加開一個spot cooling增加冷卻效果。 (RMK00717) . 【美加訂單生產注意事項-CR】2.發生毛邊時，請降速生產減輕毛邊程度，暫留討論後再處置。 (RMK00717) | 訂單:2507EFE033/003 CR2 <生產備註> 事項如下 . 此經銷商保證平均厚度在1/2厚度公差內，厚度量測NG時，如單位長度符合範圍，請放行 (RMK00402) . 【美加訂單生產注意事項-CR】1.兩側各加開一個spot cooling增加冷卻效果。 (RMK00717) . 【美加訂單生產注意事項-CR】2.發生毛邊時，請降速生產減輕毛邊程度，暫留討論後再處置。 (RMK00717) | 訂單:2507EFE033/003 CG1 <生產備註> 事項如下 . 【板形】 FLATNESS 板形≦12 I-UNIT（≦0.7％） (RMK-YL_KUNG) . 鍍鋅表面不可有鋅痕、壓痕、凹陷、及刮傷 、應變痕等。 (RMK00054) . 此經銷商保證平均厚度在1/2厚度公差內，厚度量測NG時，如單位長度符合範圍，請放行 (RMK00402) . 鍍層 AZ150 (含) 以上 , 鋅花等級 C~E 目標D，避免鋅花晶界明顯後續造成烤漆點狀未塗漆。 (RMK00565) . 【美加訂單生產注意事項-CG1】副操確認完回控制室後，於生產排程鋼號旁簽名紀錄，以利後續追查(該排程生產完，排程單將保留)。 (RMK00717) . 【美加訂單生產注意事項-CG1】中央段副操每顆銲道出Pot時觀察銲道同時，確認Beaver Tail與鋼板接觸之Guide Roll羊毛氈狀況，並適時添加潤滑油(避免乾掉)。 (RMK00717) | 訂單:2507EFE033/003 CG2 <生產備註> 事項如下 . 【板形】 FLATNESS 板形≦12 I-UNIT（≦0.7％） (RMK-YL_KUNG) . 鍍鋅表面不可有鋅痕、壓痕、凹陷、及刮傷 、應變痕等。 (RMK00054) . 此經銷商保證平均厚度在1/2厚度公差內，厚度量測NG時，如單位長度符合範圍，請放行 (RMK00402) . 鍍層 AZ150 (含) 以上 , 鋅花等級 C~E 目標D，避免鋅花晶界明顯後續造成烤漆點狀未塗漆。 (RMK00565) . 【美加訂單生產注意事項-CG2】1.使用SUB-NOZZLE (RMK00717) | 訂單:2507EFE033/003 CC1 <生產備註> 事項如下 . 【板形】 FLATNESS 板形≦12 I-UNIT（≦0.7％） (RMK-YL_KUNG) . 正面面漆(20U)及正面總膜厚(25U)要求管制90%以上之膜厚,未達標準降級. (RMK00054) . 若背面面漆(20U)及背面總膜厚(25U)時要求管制90%以上之膜厚,未達標準降級 (RMK00054) . 面漆=18U(90%)~請購基準22U(110%),標準板總膜厚=5+20U(100%面漆). (RMK00054) . 30CM*全寬*留1塊給LAB及1塊給塗料商, (RMK00054) . 【色差】1.1.此客戶對面漆(非B開頭之色碼)目視色差要求較高,請依限度樣本進行目視色差管制★--->發生過訴賠 (RMK00248) . 【色差】1.2.若針對特殊顏色需特別管理時，請品檢忽略1.1.的規定以特別規定為主 (RMK00248) . 此經銷商保證平均厚度在1/2厚度公差內，厚度量測NG時，如單位長度符合範圍，請放行 (RMK00402) . 【捲取】注意！本單為直立式包裝。禁用STAGGER捲取送包裝！送RCL重處理例外。 (RMK00512) . 【美加訂單生產注意事項-CCP】1.請烤漆入口依照正背面漆鋼捲投向規定進行鋼捲投入。 (RMK00717) . 【美加訂單生產注意事項-CCP】2.烤漆入口依照鋼捲投向規定進行鋼捲投入。(CR1/CG1 CR2/CG2-->正向入料。CR1/CG2 CR2/CG1-->反向入料) (RMK00717) . 【美加訂單生產注意事項-CCP】3.此訂單背面漆一律採Nature塗裝，塗裝黏度設定40秒以上 (RMK00717) | 訂單:2507EFE033/003 CC2 <生產備註> 事項如下 . 【板形】 FLATNESS 板形≦12 I-UNIT（≦0.7％） (RMK-YL_KUNG) . 正面面漆(20U)及正面總膜厚(25U)要求管制90%以上之膜厚,未達標準降級. (RMK00054) . 若背面面漆(20U)及背面總膜厚(25U)時要求管制90%以上之膜厚,未達標準降級 (RMK00054) . 面漆=18U(90%)~請購基準22U(110%),標準板總膜厚=5+20U(100%面漆). (RMK00054) . 30CM*全寬*留1塊給LAB及1塊給塗料商, (RMK00054) . 【色差】1.1.此客戶對面漆(非B開頭之色碼)目視色差要求較高,請依限度樣本進行目視色差管制★--->發生過訴賠 (RMK00248) . 【色差】1.2.若針對特殊顏色需特別管理時，請品檢忽略1.1.的規定以特別規定為主 (RMK00248) . 此經銷商保證平均厚度在1/2厚度公差內，厚度量測NG時，如單位長度符合範圍，請放行 (RMK00402) . 【捲取】注意！本單為直立式包裝。禁用STAGGER捲取送包裝！送RCL重處理例外。 (RMK00512) . 【美加訂單生產注意事項-CCP】1.請烤漆入口依照正背面漆鋼捲投向規定進行鋼捲投入。 (RMK00717) . 【美加訂單生產注意事項-CCP】2.烤漆入口依照鋼捲投向規定進行鋼捲投入。(CR1/CG1 CR2/CG2-->正向入料。CR1/CG2 CR2/CG1-->反向入料) (RMK00717) . 【美加訂單生產注意事項-CCP】3.此訂單背面漆一律採Nature塗裝，塗裝黏度設定40秒以上 (RMK00717) | 訂單:2507EFE033/003 RCL <生產備註> 事項如下 . 【捲取】注意！本單為直立式包裝。禁用STAGGER捲取送包裝！送RCL重處理例外。 (RMK00512) | 訂單:2507EFE033/003 CCPK 無 <生產備註> 事項 | 訂單:2507EFE033/003 CGQC <品檢備註> 事項如下 . 【板形】 FLATNESS 板形≦12 I-UNIT（≦0.7％） (RMK-YL_KUNG) . 鍍層 AZ150 (含) 以上 , 鋅花等級 C~E 目標D，避免鋅花晶界明顯後續造成烤漆點狀未塗漆。 (RMK00565) | 訂單:2507EFE033/003 CCQC <品檢備註> 事項如下 . 【板形】 FLATNESS 板形≦12 I-UNIT（≦0.7％） (RMK-YL_KUNG) . 【色差】1.1.此客戶對面漆(非B開頭之色碼)目視色差要求較高,請依限度樣本進行目視色差管制★--->發生過訴賠 (RMK00248) . 【色差】1.2.若針對特殊顏色需特別管理時，請品檢忽略1.1.的規定以特別規定為主 (RMK00248) . 【捲取】注意！本單為直立式包裝。禁用STAGGER捲取送包裝！送RCL重處理例外。 (RMK00512) | 訂單:2507EFE033/003 TOL 無 <生產備註> 事項 | 【板形】 FLATNESS 板形≦12 I-UNIT（≦0.7％）^^/CG1/CG2/CC1/CC2/CGQC/CCQC/ <<.YL_KUNG 2025/07/04 10:06.>> | 訂單 2507EFE033/003 修改記錄如下: 20250703 11:20:12 (06023) 退火碼: >> H2, 用途碼: >> COG007, 背面標示: >> S000, 訂單背面顏色(五碼): >> BW73Z, 背面漆膜厚: >> NOM, 背面漆塗漆型式幾塗幾烤: >> 2, 鉻酸鹽: >> Z, 訂單厚度: >> 0.015, 訂單重: >> 40, 重量容許率(下限): >> 10, 重量容許率(上限): >> 10, 訂單寬度: >> 40.5, 鍍製方式: >> AC, 鋼捲內徑: >> 508, 鋼捲下限重: >> 2.5, 鋼捲上限重: >> 4.5, 壓花條件碼: >> -, 表面花紋: >> R, 綠色識別碼: >> -, 印刷輥號: >> -, 產品代碼: >> PPGL, 皮膜碼: >> -, 單位別: >> I, 油品種類: >> Z, 塗油量: >> Z, 包裝代碼: >> E0 , 保護膜碼: >> -, 客戶試片取樣型式: >> -, 調質碼: >> S, 套筒碼: >> P , 規格: >> A792SSGR80, 製造標準: >> ASTM, 表面處理劑種類: >> Z, 表面處理劑塗佈量: >> Z, 伸長率測試: >> N, 硬度測試碼: >> N, 抗拉強度測試: >> N, 降伏強度測試: >> N, 厚度變異: >> 0, 訂單正面顏色(五碼): >> SBS8N, 正面漆膜厚: >> 25, 正面漆塗漆型式幾塗幾烤: >> 2, 修邊碼: >> Y, 重量碼: >> AW, 鋼捲捲向: >> O, 鍍層碼: >> AZ50, | F:保證1/2 ASTM 厚度公差
PPGL | 2507EFE034/001 | 1. 提醒：住友"美加"區要求只能下"超耐候屋頂(保證年限)" (OFP00177)-{.不符.} | 1. 製造標準為MS、ASTM或銷新加坡之訂單，若無技術指定優先用料，請優先使用國內料，勿使用ANFEN (OFP00406)-{.不符.} 2. 提醒：客戶"WESTMAN STEEL"HR配 《HR寬度－訂單寬度=15～30》 (OFP00722)-{.不符.} 3. 提醒：客戶"WESTMAN STEEL"HR配 《HR寬度－訂單寬度=15～30》 (OFP00723)-{.不符.} | 1. 提醒：住友"美加"區要求只能下"超耐候屋頂(保證年限)" (OFP00177)-{.不符.} 2. 製造標準為MS、ASTM或銷新加坡之訂單，若無技術指定優先用料，請優先使用國內料，勿使用ANFEN (OFP00406)-{.不符.} 3. 【提醒】！本單為直立式包裝，嚴禁鍍鋅或烤漆後以STAGGER捲取 (OFP00451)-{.不符.} 4. ※超耐候一系列用途要確認是否有英制公差需求，有英制公差需求時選配碼用ON027※ (OFP00680)-{.不符.} 5. ●WESTMAN PPGL背漆轉印 『指定生產線別-- CR1 +CG1 或 CR2+CG2 生產』● (OFP00720)-{.不符.} 6. ●WESTMAN PPGL背漆轉印 『指定生產線別-- CR1 +CG1 或 CR2+CG2 生產』● (OFP00721)-{.不符.} 7. 提醒：客戶"WESTMAN STEEL"HR配 《HR寬度－訂單寬度=15～30》 (OFP00722)-{.不符.} 8. 提醒：客戶"WESTMAN STEEL"HR配 《HR寬度－訂單寬度=15～30》 (OFP00723)-{.不符.} 9. 此經銷商有簽訂1/2厚度公差保證(無厚度變異),請調整冷軋與鍍鋅厚度公差管制範圍. 保證 ASTM 厚度公差 (OFP00180)-{.不符.} | 訂單:2507EFE034/001 CPL <生產備註> 事項如下 . 除HGI/ HGL 訂單邊緣不噴油. 其餘皆側緣噴油 (RMK00285) . 【美加訂單生產注意事項-CPL】1.客戶美加地區訂單實施修邊刀最大使用顆數上限(20顆) (RMK00717) . 【美加訂單生產注意事項-CPL】2.排程備註:注意修邊品質與毛邊 (RMK00717) . 【美加訂單生產注意事項-CPL】3.去毛邊輥的管制：兩側壓力均設定1.0 kg/cm2 (RMK00717) | 訂單:2507EFE034/001 CR1 <生產備註> 事項如下 . 完軋寬度超出管制值上限≦2mm時,冷軋繼續生產並填寫品質異常通報單給鍍鋅線,以便調整張力與板溫 (RMK00278) . 此經銷商保證平均厚度在1/2厚度公差內，厚度量測NG時，如單位長度符合範圍，請放行 (RMK00402) . 【美加訂單生產注意事項-CR】1.兩側各加開一個spot cooling增加冷卻效果。 (RMK00717) . 【美加訂單生產注意事項-CR】2.發生毛邊時，請降速生產減輕毛邊程度，暫留討論後再處置。 (RMK00717) | 訂單:2507EFE034/001 CR2 <生產備註> 事項如下 . 完軋寬度超出管制值上限≦2mm時,冷軋繼續生產並填寫品質異常通報單給鍍鋅線,以便調整張力與板溫 (RMK00278) . 此經銷商保證平均厚度在1/2厚度公差內，厚度量測NG時，如單位長度符合範圍，請放行 (RMK00402) . 【美加訂單生產注意事項-CR】1.兩側各加開一個spot cooling增加冷卻效果。 (RMK00717) . 【美加訂單生產注意事項-CR】2.發生毛邊時，請降速生產減輕毛邊程度，暫留討論後再處置。 (RMK00717) | 訂單:2507EFE034/001 CG1 <生產備註> 事項如下 . 【板形】 FLATNESS 板形≦12 I-UNIT（≦0.7％） (RMK-YL_KUNG) . 鍍鋅表面不可有鋅痕、壓痕、凹陷、及刮傷 、應變痕等。 (RMK00054) . 此經銷商保證平均厚度在1/2厚度公差內，厚度量測NG時，如單位長度符合範圍，請放行 (RMK00402) . 鍍層 AZ150 (含) 以上 , 鋅花等級 C~E 目標D，避免鋅花晶界明顯後續造成烤漆點狀未塗漆。 (RMK00565) . 【美加訂單生產注意事項-CG1】副操確認完回控制室後，於生產排程鋼號旁簽名紀錄，以利後續追查(該排程生產完，排程單將保留)。 (RMK00717) . 【美加訂單生產注意事項-CG1】中央段副操每顆銲道出Pot時觀察銲道同時，確認Beaver Tail與鋼板接觸之Guide Roll羊毛氈狀況，並適時添加潤滑油(避免乾掉)。 (RMK00717) | 訂單:2507EFE034/001 CG2 <生產備註> 事項如下 . 【板形】 FLATNESS 板形≦12 I-UNIT（≦0.7％） (RMK-YL_KUNG) . 鍍鋅表面不可有鋅痕、壓痕、凹陷、及刮傷 、應變痕等。 (RMK00054) . 此經銷商保證平均厚度在1/2厚度公差內，厚度量測NG時，如單位長度符合範圍，請放行 (RMK00402) . 鍍層 AZ150 (含) 以上 , 鋅花等級 C~E 目標D，避免鋅花晶界明顯後續造成烤漆點狀未塗漆。 (RMK00565) . 【美加訂單生產注意事項-CG2】1.使用SUB-NOZZLE (RMK00717) | 訂單:2507EFE034/001 CC1 <生產備註> 事項如下 . 【板形】 FLATNESS 板形≦12 I-UNIT（≦0.7％） (RMK-YL_KUNG) . 正面面漆(20U)及正面總膜厚(25U)要求管制90%以上之膜厚,未達標準降級. (RMK00054) . 若背面面漆(20U)及背面總膜厚(25U)時要求管制90%以上之膜厚,未達標準降級 (RMK00054) . 面漆=18U(90%)~請購基準22U(110%),標準板總膜厚=5+20U(100%面漆). (RMK00054) . 30CM*全寬*留1塊給LAB及1塊給塗料商, (RMK00054) . 【色差】1.1.此客戶對面漆(非B開頭之色碼)目視色差要求較高,請依限度樣本進行目視色差管制★--->發生過訴賠 (RMK00248) . 【色差】1.2.若針對特殊顏色需特別管理時，請品檢忽略1.1.的規定以特別規定為主 (RMK00248) . 此經銷商保證平均厚度在1/2厚度公差內，厚度量測NG時，如單位長度符合範圍，請放行 (RMK00402) . 【捲取】注意！本單為直立式包裝。禁用STAGGER捲取送包裝！送RCL重處理例外。 (RMK00512) . 【水痕】因TOP 為YCP 近似深黑色水痕可能嚴重，因此指定CC1生產注意W/Q 使用純水與水量控制 (RMK00588) . 【水痕】因YCP 近似深黑色水痕可能嚴重，因此指定CC1生產注意W/Q 使用純水與水量控制 (RMK00596) . 【美加訂單生產注意事項-CCP】1.請烤漆入口依照正背面漆鋼捲投向規定進行鋼捲投入。 (RMK00717) . 【美加訂單生產注意事項-CCP】2.烤漆入口依照鋼捲投向規定進行鋼捲投入。(CR1/CG1 CR2/CG2-->正向入料。CR1/CG2 CR2/CG1-->反向入料) (RMK00717) . 【美加訂單生產注意事項-CCP】3.此訂單背面漆一律採Nature塗裝，塗裝黏度設定40秒以上 (RMK00717) | 訂單:2507EFE034/001 CC2 <生產備註> 事項如下 . 【板形】 FLATNESS 板形≦12 I-UNIT（≦0.7％） (RMK-YL_KUNG) . 正面面漆(20U)及正面總膜厚(25U)要求管制90%以上之膜厚,未達標準降級. (RMK00054) . 若背面面漆(20U)及背面總膜厚(25U)時要求管制90%以上之膜厚,未達標準降級 (RMK00054) . 面漆=18U(90%)~請購基準22U(110%),標準板總膜厚=5+20U(100%面漆). (RMK00054) . 30CM*全寬*留1塊給LAB及1塊給塗料商, (RMK00054) . 【色差】1.1.此客戶對面漆(非B開頭之色碼)目視色差要求較高,請依限度樣本進行目視色差管制★--->發生過訴賠 (RMK00248) . 【色差】1.2.若針對特殊顏色需特別管理時，請品檢忽略1.1.的規定以特別規定為主 (RMK00248) . 此經銷商保證平均厚度在1/2厚度公差內，厚度量測NG時，如單位長度符合範圍，請放行 (RMK00402) . 【捲取】注意！本單為直立式包裝。禁用STAGGER捲取送包裝！送RCL重處理例外。 (RMK00512) . 【水痕】因TOP 為YCP 近似深黑色水痕可能嚴重，因此指定CC1生產注意W/Q 使用純水與水量控制 (RMK00588) . 【水痕】因YCP 近似深黑色水痕可能嚴重，因此指定CC1生產注意W/Q 使用純水與水量控制 (RMK00596) . 【美加訂單生產注意事項-CCP】1.請烤漆入口依照正背面漆鋼捲投向規定進行鋼捲投入。 (RMK00717) . 【美加訂單生產注意事項-CCP】2.烤漆入口依照鋼捲投向規定進行鋼捲投入。(CR1/CG1 CR2/CG2-->正向入料。CR1/CG2 CR2/CG1-->反向入料) (RMK00717) . 【美加訂單生產注意事項-CCP】3.此訂單背面漆一律採Nature塗裝，塗裝黏度設定40秒以上 (RMK00717) | 訂單:2507EFE034/001 RCL <生產備註> 事項如下 . 【捲取】注意！本單為直立式包裝。禁用STAGGER捲取送包裝！送RCL重處理例外。 (RMK00512) | 訂單:2507EFE034/001 CCPK 無 <生產備註> 事項 | 訂單:2507EFE034/001 CGQC <品檢備註> 事項如下 . 【板形】 FLATNESS 板形≦12 I-UNIT（≦0.7％） (RMK-YL_KUNG) . 鍍層 AZ150 (含) 以上 , 鋅花等級 C~E 目標D，避免鋅花晶界明顯後續造成烤漆點狀未塗漆。 (RMK00565) | 訂單:2507EFE034/001 CCQC <品檢備註> 事項如下 . 【板形】 FLATNESS 板形≦12 I-UNIT（≦0.7％） (RMK-YL_KUNG) . 【色差】1.1.此客戶對面漆(非B開頭之色碼)目視色差要求較高,請依限度樣本進行目視色差管制★--->發生過訴賠 (RMK00248) . 【色差】1.2.若針對特殊顏色需特別管理時，請品檢忽略1.1.的規定以特別規定為主 (RMK00248) . 【捲取】注意！本單為直立式包裝。禁用STAGGER捲取送包裝！送RCL重處理例外。 (RMK00512) . 【水痕】因TOP 為YCP 近似深黑色水痕可能嚴重，因此指定CC1生產注意W/Q 使用純水與水量控制 (RMK00588) | 訂單:2507EFE034/001 TOL 無 <生產備註> 事項 | 【板形】 FLATNESS 板形≦12 I-UNIT（≦0.7％）^^/CG1/CG2/CC1/CC2/CGQC/CCQC/ <<.YL_KUNG 2025/07/04 10:11.>> | 訂單 2507EFE034/001 修改記錄如下: 20250703 11:22:00 (06023) 退火碼: >> S1, 用途碼: >> COG007, 背面標示: >> S000, 訂單背面顏色(五碼): >> BW73Z, 背面漆膜厚: >> NOM, 背面漆塗漆型式幾塗幾烤: >> 2, 鉻酸鹽: >> Z, 訂單厚度: >> 0.02, 訂單重: >> 40, 重量容許率(下限): >> 10, 重量容許率(上限): >> 10, 訂單寬度: >> 43.25, 鍍製方式: >> AC, 鋼捲內徑: >> 508, 鋼捲下限重: >> 2.5, 鋼捲上限重: >> 4.5, 壓花條件碼: >> -, 表面花紋: >> R, 綠色識別碼: >> -, 印刷輥號: >> -, 產品代碼: >> PPGL, 皮膜碼: >> -, 單位別: >> I, 油品種類: >> Z, 塗油量: >> Z, 包裝代碼: >> E0 , 保護膜碼: >> -, 客戶試片取樣型式: >> -, 調質碼: >> S, 套筒碼: >> P , 規格: >> A792SSGR50, 製造標準: >> ASTM, 表面處理劑種類: >> Z, 表面處理劑塗佈量: >> Z, 伸長率測試: >> N, 硬度測試碼: >> N, 抗拉強度測試: >> N, 降伏強度測試: >> N, 厚度變異: >> 0, 訂單正面顏色(五碼): >> SYT9P, 正面漆膜厚: >> 25, 正面漆塗漆型式幾塗幾烤: >> 2, 修邊碼: >> Y, 重量碼: >> AW, 鋼捲捲向: >> O, 鍍層碼: >> AZ50, | F:保證1/2 ASTM 厚度公差
PPGL | 2507EFE036/001 |  | 1. ALT客戶 FORMA STEEL FH GL 板需要使用SAE1002M (OFP00239)-{.不符.} 2. FORMA STEEL 彎曲加工龜列，確認投料與 盡量不能有 CRACKING 現象 (不保證)...#83 (OFP00257)-{.不符.} 3. 製造標準為MS、ASTM或銷新加坡之訂單，若無技術指定優先用料，請優先使用國內料，勿使用ANFEN (OFP00406)-{.不符.} | 1. ALT客戶 FORMA STEEL FH GL 板需要使用SAE1002M (OFP00239)-{.不符.} 2. FORMA STEEL 彎曲加工龜列，確認投料與 盡量不能有 CRACKING 現象 (不保證)...#83 (OFP00257)-{.不符.} 3. 製造標準為MS、ASTM或銷新加坡之訂單，若無技術指定優先用料，請優先使用國內料，勿使用ANFEN (OFP00406)-{.不符.} 4. 【提醒】！本單為直立式包裝，嚴禁鍍鋅或烤漆後以STAGGER捲取 (OFP00451)-{.不符.} 5. 對於"TS AND YS AIMING 100KSI MAX, 不保證"。參...2109EFE055/001 幹古說明 (OFP00564)-{.不符.} 6. ※超耐候一系列用途要確認是否有英制公差需求，有英制公差需求時選配碼用ON027※ (OFP00680)-{.不符.} 7. 此經銷商有簽訂1/2厚度公差保證(無厚度變異),請調整冷軋與鍍鋅厚度公差管制範圍. 保證 ASTM 厚度公差 (OFP00180)-{.不符.} | 訂單:2507EFE036/001 CPL <生產備註> 事項如下 . 除HGI/ HGL 訂單邊緣不噴油. 其餘皆側緣噴油 (RMK00285) . 【美加訂單生產注意事項-CPL】1.客戶美加地區訂單實施修邊刀最大使用顆數上限(20顆) (RMK00717) . 【美加訂單生產注意事項-CPL】2.排程備註:注意修邊品質與毛邊 (RMK00717) . 【美加訂單生產注意事項-CPL】3.去毛邊輥的管制：兩側壓力均設定1.0 kg/cm2 (RMK00717) | 訂單:2507EFE036/001 CR1 <生產備註> 事項如下 . 此經銷商保證平均厚度在1/2厚度公差內，厚度量測NG時，如單位長度符合範圍，請放行 (RMK00402) . 此客戶有保證 全板形 急峻度 ≦ 0.7% ( ≦ 12 I-UNIT ) (RMK00583) . 【美加訂單生產注意事項-CR】1.兩側各加開一個spot cooling增加冷卻效果。 (RMK00717) . 【美加訂單生產注意事項-CR】2.發生毛邊時，請降速生產減輕毛邊程度，暫留討論後再處置。 (RMK00717) | 訂單:2507EFE036/001 CR2 <生產備註> 事項如下 . 此經銷商保證平均厚度在1/2厚度公差內，厚度量測NG時，如單位長度符合範圍，請放行 (RMK00402) . 此客戶有保證 全板形 急峻度 ≦ 0.7% ( ≦ 12 I-UNIT ) (RMK00583) . 【美加訂單生產注意事項-CR】1.兩側各加開一個spot cooling增加冷卻效果。 (RMK00717) . 【美加訂單生產注意事項-CR】2.發生毛邊時，請降速生產減輕毛邊程度，暫留討論後再處置。 (RMK00717) | 訂單:2507EFE036/001 CG1 <生產備註> 事項如下 . 鍍鋅表面不可有鋅痕、壓痕、凹陷、及刮傷 、應變痕等。 (RMK00054) . 此經銷商保證平均厚度在1/2厚度公差內，厚度量測NG時，如單位長度符合範圍，請放行 (RMK00402) . 鍍層 AZ150 (含) 以上 , 鋅花等級 C~E 目標D，避免鋅花晶界明顯後續造成烤漆點狀未塗漆。 (RMK00565) . 此客戶有保證 全板形 急峻度 ≦ 0.7% ( ≦ 12 I-UNIT ) (RMK00583) . 【美加訂單生產注意事項-CG1】副操確認完回控制室後，於生產排程鋼號旁簽名紀錄，以利後續追查(該排程生產完，排程單將保留)。 (RMK00717) . 【美加訂單生產注意事項-CG1】中央段副操每顆銲道出Pot時觀察銲道同時，確認Beaver Tail與鋼板接觸之Guide Roll羊毛氈狀況，並適時添加潤滑油(避免乾掉)。 (RMK00717) | 訂單:2507EFE036/001 CG2 <生產備註> 事項如下 . 鍍鋅表面不可有鋅痕、壓痕、凹陷、及刮傷 、應變痕等。 (RMK00054) . 此經銷商保證平均厚度在1/2厚度公差內，厚度量測NG時，如單位長度符合範圍，請放行 (RMK00402) . 鍍層 AZ150 (含) 以上 , 鋅花等級 C~E 目標D，避免鋅花晶界明顯後續造成烤漆點狀未塗漆。 (RMK00565) . 此客戶有保證 全板形 急峻度 ≦ 0.7% ( ≦ 12 I-UNIT ) (RMK00583) . 【美加訂單生產注意事項-CG2】1.使用SUB-NOZZLE (RMK00717) | 訂單:2507EFE036/001 CC1 <生產備註> 事項如下 . 【色差】※END USER:FORMA STEEL LTD※.膜厚變動b值較大,和客戶協議色差放行改為E<=1.5只管當批目視,不管批差異 (RMK-YL_KUNG) . 正面面漆(20U)及正面總膜厚(25U)要求管制90%以上之膜厚,未達標準降級. (RMK00054) . 若背面面漆(20U)及背面總膜厚(25U)時要求管制90%以上之膜厚,未達標準降級 (RMK00054) . 面漆=18U(90%)~請購基準22U(110%),標準板總膜厚=5+20U(100%面漆). (RMK00054) . 30CM*全寬*留1塊給LAB及1塊給塗料商, (RMK00054) . 【色差】1.1.此客戶對面漆(非B開頭之色碼)目視色差要求較高,請依限度樣本進行目視色差管制★--->發生過訴賠 (RMK00248) . 【色差】1.2.若針對特殊顏色需特別管理時，請品檢忽略1.1.的規定以特別規定為主 (RMK00248) . 此經銷商保證平均厚度在1/2厚度公差內，厚度量測NG時，如單位長度符合範圍，請放行 (RMK00402) . 【捲取】注意！本單為直立式包裝。禁用STAGGER捲取送包裝！送RCL重處理例外。 (RMK00512) . 【抽氣量】白色系在CC1生產時,FINISH抽氣量請設定250,如生產中發生色差b值異常升高,請股長再加大抽氣量因應 (RMK00560) . 此客戶有保證 全板形 急峻度 ≦ 0.7% ( ≦ 12 I-UNIT ) (RMK00583) . 【美加訂單生產注意事項-CCP】1.請烤漆入口依照正背面漆鋼捲投向規定進行鋼捲投入。 (RMK00717) . 【美加訂單生產注意事項-CCP】2.烤漆入口依照鋼捲投向規定進行鋼捲投入。(CR1/CG1 CR2/CG2-->正向入料。CR1/CG2 CR2/CG1-->反向入料) (RMK00717) . 【美加訂單生產注意事項-CCP】3.此訂單背面漆一律採Nature塗裝，塗裝黏度設定40秒以上 (RMK00717) | 訂單:2507EFE036/001 CC2 <生產備註> 事項如下 . 【色差】※END USER:FORMA STEEL LTD※.膜厚變動b值較大,和客戶協議色差放行改為E<=1.5只管當批目視,不管批差異 (RMK-YL_KUNG) . 正面面漆(20U)及正面總膜厚(25U)要求管制90%以上之膜厚,未達標準降級. (RMK00054) . 若背面面漆(20U)及背面總膜厚(25U)時要求管制90%以上之膜厚,未達標準降級 (RMK00054) . 面漆=18U(90%)~請購基準22U(110%),標準板總膜厚=5+20U(100%面漆). (RMK00054) . 30CM*全寬*留1塊給LAB及1塊給塗料商, (RMK00054) . 【色差】1.1.此客戶對面漆(非B開頭之色碼)目視色差要求較高,請依限度樣本進行目視色差管制★--->發生過訴賠 (RMK00248) . 【色差】1.2.若針對特殊顏色需特別管理時，請品檢忽略1.1.的規定以特別規定為主 (RMK00248) . 此經銷商保證平均厚度在1/2厚度公差內，厚度量測NG時，如單位長度符合範圍，請放行 (RMK00402) . 【捲取】注意！本單為直立式包裝。禁用STAGGER捲取送包裝！送RCL重處理例外。 (RMK00512) . 【抽氣量】白色系在CC1生產時,FINISH抽氣量請設定250,如生產中發生色差b值異常升高,請股長再加大抽氣量因應 (RMK00560) . 此客戶有保證 全板形 急峻度 ≦ 0.7% ( ≦ 12 I-UNIT ) (RMK00583) . 【美加訂單生產注意事項-CCP】1.請烤漆入口依照正背面漆鋼捲投向規定進行鋼捲投入。 (RMK00717) . 【美加訂單生產注意事項-CCP】2.烤漆入口依照鋼捲投向規定進行鋼捲投入。(CR1/CG1 CR2/CG2-->正向入料。CR1/CG2 CR2/CG1-->反向入料) (RMK00717) . 【美加訂單生產注意事項-CCP】3.此訂單背面漆一律採Nature塗裝，塗裝黏度設定40秒以上 (RMK00717) | 訂單:2507EFE036/001 RCL <生產備註> 事項如下 . 【捲取】注意！本單為直立式包裝。禁用STAGGER捲取送包裝！送RCL重處理例外。 (RMK00512) | 訂單:2507EFE036/001 CCPK 無 <生產備註> 事項 | 訂單:2507EFE036/001 CGQC <品檢備註> 事項如下 . 鍍層 AZ150 (含) 以上 , 鋅花等級 C~E 目標D，避免鋅花晶界明顯後續造成烤漆點狀未塗漆。 (RMK00565) | 訂單:2507EFE036/001 CCQC <品檢備註> 事項如下 . 【色差】※END USER:FORMA STEEL LTD※.膜厚變動b值較大,和客戶協議色差放行改為E<=1.5只管當批目視,不管批差異 (RMK-YL_KUNG) . 【色差】1.1.此客戶對面漆(非B開頭之色碼)目視色差要求較高,請依限度樣本進行目視色差管制★--->發生過訴賠 (RMK00248) . 【色差】1.2.若針對特殊顏色需特別管理時，請品檢忽略1.1.的規定以特別規定為主 (RMK00248) . 【捲取】注意！本單為直立式包裝。禁用STAGGER捲取送包裝！送RCL重處理例外。 (RMK00512) | 訂單:2507EFE036/001 TOL 無 <生產備註> 事項 | 【色差】※END USER:FORMA STEEL LTD※.膜厚變動b值較大,和客戶協議色差放行改為E<=1.5只管當批目視,不管批差異^^/CC1/CC2/CCQC/ <<.YL_KUNG 2025/07/04 10:26.>> | 訂單 2507EFE036/001 修改記錄如下: 20250703 13:32:54 (06023) 退火碼: >> H2, 用途碼: >> COG003, 背面標示: >> S000, 訂單背面顏色(五碼): >> BY15Z, 背面漆膜厚: >> NOM, 背面漆塗漆型式幾塗幾烤: >> 2, 鉻酸鹽: >> Z, 訂單厚度: >> 0.015, 訂單重: >> 40, 重量容許率(下限): >> 10, 重量容許率(上限): >> 10, 訂單寬度: >> 40.875, 鍍製方式: >> AC, 鋼捲內徑: >> 508, 鋼捲下限重: >> 3, 鋼捲上限重: >> 4.5, 壓花條件碼: >> -, 表面花紋: >> R, 綠色識別碼: >> -, 印刷輥號: >> -, 產品代碼: >> PPGL, 皮膜碼: >> -, 單位別: >> I, 油品種類: >> Z, 塗油量: >> Z, 包裝代碼: >> E0 , 保護膜碼: >> -, 客戶試片取樣型式: >> -, 調質碼: >> S, 套筒碼: >> P , 規格: >> A792SSGR80, 製造標準: >> ASTM, 表面處理劑種類: >> Z, 表面處理劑塗佈量: >> Z, 伸長率測試: >> N, 硬度測試碼: >> N, 抗拉強度測試: >> N, 降伏強度測試: >> N, 訂單正面顏色(五碼): >> SWG2V, 正面漆膜厚: >> 25, 正面漆塗漆型式幾塗幾烤: >> 2, 修邊碼: >> Y, 重量碼: >> AW, 鋼捲捲向: >> O, 鍍層碼: >> AZ50, | F:保證1/2 ASTM 厚度公差
PPGL | 2507EFE037/001 |  | 1. ALT客戶 FORMA STEEL FH GL 板需要使用SAE1002M (OFP00239)-{.不符.} 2. FORMA STEEL 彎曲加工龜列，確認投料與 盡量不能有 CRACKING 現象 (不保證)...#83 (OFP00257)-{.不符.} 3. 製造標準為MS、ASTM或銷新加坡之訂單，若無技術指定優先用料，請優先使用國內料，勿使用ANFEN (OFP00406)-{.不符.} | 1. ALT客戶 FORMA STEEL FH GL 板需要使用SAE1002M (OFP00239)-{.不符.} 2. FORMA STEEL 彎曲加工龜列，確認投料與 盡量不能有 CRACKING 現象 (不保證)...#83 (OFP00257)-{.不符.} 3. 製造標準為MS、ASTM或銷新加坡之訂單，若無技術指定優先用料，請優先使用國內料，勿使用ANFEN (OFP00406)-{.不符.} 4. 【提醒】！本單為直立式包裝，嚴禁鍍鋅或烤漆後以STAGGER捲取 (OFP00451)-{.不符.} 5. 對於"TS AND YS AIMING 100KSI MAX, 不保證"。參...2109EFE055/001 幹古說明 (OFP00564)-{.不符.} 6. ※超耐候一系列用途要確認是否有英制公差需求，有英制公差需求時選配碼用ON027※ (OFP00680)-{.不符.} 7. 此經銷商有簽訂1/2厚度公差保證(無厚度變異),請調整冷軋與鍍鋅厚度公差管制範圍. 保證 ASTM 厚度公差 (OFP00180)-{.不符.} | 訂單:2507EFE037/001 CPL <生產備註> 事項如下 . 除HGI/ HGL 訂單邊緣不噴油. 其餘皆側緣噴油 (RMK00285) . 【美加訂單生產注意事項-CPL】1.客戶美加地區訂單實施修邊刀最大使用顆數上限(20顆) (RMK00717) . 【美加訂單生產注意事項-CPL】2.排程備註:注意修邊品質與毛邊 (RMK00717) . 【美加訂單生產注意事項-CPL】3.去毛邊輥的管制：兩側壓力均設定1.0 kg/cm2 (RMK00717) | 訂單:2507EFE037/001 CR1 <生產備註> 事項如下 . 此經銷商保證平均厚度在1/2厚度公差內，厚度量測NG時，如單位長度符合範圍，請放行 (RMK00402) . 此客戶有保證 全板形 急峻度 ≦ 0.7% ( ≦ 12 I-UNIT ) (RMK00583) . 【美加訂單生產注意事項-CR】1.兩側各加開一個spot cooling增加冷卻效果。 (RMK00717) . 【美加訂單生產注意事項-CR】2.發生毛邊時，請降速生產減輕毛邊程度，暫留討論後再處置。 (RMK00717) | 訂單:2507EFE037/001 CR2 <生產備註> 事項如下 . 此經銷商保證平均厚度在1/2厚度公差內，厚度量測NG時，如單位長度符合範圍，請放行 (RMK00402) . 此客戶有保證 全板形 急峻度 ≦ 0.7% ( ≦ 12 I-UNIT ) (RMK00583) . 【美加訂單生產注意事項-CR】1.兩側各加開一個spot cooling增加冷卻效果。 (RMK00717) . 【美加訂單生產注意事項-CR】2.發生毛邊時，請降速生產減輕毛邊程度，暫留討論後再處置。 (RMK00717) | 訂單:2507EFE037/001 CG1 <生產備註> 事項如下 . 鍍鋅表面不可有鋅痕、壓痕、凹陷、及刮傷 、應變痕等。 (RMK00054) . 此經銷商保證平均厚度在1/2厚度公差內，厚度量測NG時，如單位長度符合範圍，請放行 (RMK00402) . 鍍層 AZ150 (含) 以上 , 鋅花等級 C~E 目標D，避免鋅花晶界明顯後續造成烤漆點狀未塗漆。 (RMK00565) . 此客戶有保證 全板形 急峻度 ≦ 0.7% ( ≦ 12 I-UNIT ) (RMK00583) . 【美加訂單生產注意事項-CG1】副操確認完回控制室後，於生產排程鋼號旁簽名紀錄，以利後續追查(該排程生產完，排程單將保留)。 (RMK00717) . 【美加訂單生產注意事項-CG1】中央段副操每顆銲道出Pot時觀察銲道同時，確認Beaver Tail與鋼板接觸之Guide Roll羊毛氈狀況，並適時添加潤滑油(避免乾掉)。 (RMK00717) | 訂單:2507EFE037/001 CG2 <生產備註> 事項如下 . 鍍鋅表面不可有鋅痕、壓痕、凹陷、及刮傷 、應變痕等。 (RMK00054) . 此經銷商保證平均厚度在1/2厚度公差內，厚度量測NG時，如單位長度符合範圍，請放行 (RMK00402) . 鍍層 AZ150 (含) 以上 , 鋅花等級 C~E 目標D，避免鋅花晶界明顯後續造成烤漆點狀未塗漆。 (RMK00565) . 此客戶有保證 全板形 急峻度 ≦ 0.7% ( ≦ 12 I-UNIT ) (RMK00583) . 【美加訂單生產注意事項-CG2】1.使用SUB-NOZZLE (RMK00717) | 訂單:2507EFE037/001 CC1 <生產備註> 事項如下 . 正面面漆(20U)及正面總膜厚(25U)要求管制90%以上之膜厚,未達標準降級. (RMK00054) . 若背面面漆(20U)及背面總膜厚(25U)時要求管制90%以上之膜厚,未達標準降級 (RMK00054) . 面漆=18U(90%)~請購基準22U(110%),標準板總膜厚=5+20U(100%面漆). (RMK00054) . 30CM*全寬*留1塊給LAB及1塊給塗料商, (RMK00054) . 【色差】1.1.此客戶對面漆(非B開頭之色碼)目視色差要求較高,請依限度樣本進行目視色差管制★--->發生過訴賠 (RMK00248) . 【色差】1.2.若針對特殊顏色需特別管理時，請品檢忽略1.1.的規定以特別規定為主 (RMK00248) . 此經銷商保證平均厚度在1/2厚度公差內，厚度量測NG時，如單位長度符合範圍，請放行 (RMK00402) . 【捲取】注意！本單為直立式包裝。禁用STAGGER捲取送包裝！送RCL重處理例外。 (RMK00512) . 【抽氣量】白色系在CC1生產時,FINISH抽氣量請設定250,如生產中發生色差b值異常升高,請股長再加大抽氣量因應 (RMK00560) . 此客戶有保證 全板形 急峻度 ≦ 0.7% ( ≦ 12 I-UNIT ) (RMK00583) . 【美加訂單生產注意事項-CCP】1.請烤漆入口依照正背面漆鋼捲投向規定進行鋼捲投入。 (RMK00717) . 【美加訂單生產注意事項-CCP】2.烤漆入口依照鋼捲投向規定進行鋼捲投入。(CR1/CG1 CR2/CG2-->正向入料。CR1/CG2 CR2/CG1-->反向入料) (RMK00717) . 【美加訂單生產注意事項-CCP】3.此訂單背面漆一律採Nature塗裝，塗裝黏度設定40秒以上 (RMK00717) | 訂單:2507EFE037/001 CC2 <生產備註> 事項如下 . 正面面漆(20U)及正面總膜厚(25U)要求管制90%以上之膜厚,未達標準降級. (RMK00054) . 若背面面漆(20U)及背面總膜厚(25U)時要求管制90%以上之膜厚,未達標準降級 (RMK00054) . 面漆=18U(90%)~請購基準22U(110%),標準板總膜厚=5+20U(100%面漆). (RMK00054) . 30CM*全寬*留1塊給LAB及1塊給塗料商, (RMK00054) . 【色差】1.1.此客戶對面漆(非B開頭之色碼)目視色差要求較高,請依限度樣本進行目視色差管制★--->發生過訴賠 (RMK00248) . 【色差】1.2.若針對特殊顏色需特別管理時，請品檢忽略1.1.的規定以特別規定為主 (RMK00248) . 此經銷商保證平均厚度在1/2厚度公差內，厚度量測NG時，如單位長度符合範圍，請放行 (RMK00402) . 【捲取】注意！本單為直立式包裝。禁用STAGGER捲取送包裝！送RCL重處理例外。 (RMK00512) . 【抽氣量】白色系在CC1生產時,FINISH抽氣量請設定250,如生產中發生色差b值異常升高,請股長再加大抽氣量因應 (RMK00560) . 此客戶有保證 全板形 急峻度 ≦ 0.7% ( ≦ 12 I-UNIT ) (RMK00583) . 【美加訂單生產注意事項-CCP】1.請烤漆入口依照正背面漆鋼捲投向規定進行鋼捲投入。 (RMK00717) . 【美加訂單生產注意事項-CCP】2.烤漆入口依照鋼捲投向規定進行鋼捲投入。(CR1/CG1 CR2/CG2-->正向入料。CR1/CG2 CR2/CG1-->反向入料) (RMK00717) . 【美加訂單生產注意事項-CCP】3.此訂單背面漆一律採Nature塗裝，塗裝黏度設定40秒以上 (RMK00717) | 訂單:2507EFE037/001 RCL <生產備註> 事項如下 . 【捲取】注意！本單為直立式包裝。禁用STAGGER捲取送包裝！送RCL重處理例外。 (RMK00512) | 訂單:2507EFE037/001 CCPK 無 <生產備註> 事項 | 訂單:2507EFE037/001 CGQC <品檢備註> 事項如下 . 鍍層 AZ150 (含) 以上 , 鋅花等級 C~E 目標D，避免鋅花晶界明顯後續造成烤漆點狀未塗漆。 (RMK00565) | 訂單:2507EFE037/001 CCQC <品檢備註> 事項如下 . 【色差】1.1.此客戶對面漆(非B開頭之色碼)目視色差要求較高,請依限度樣本進行目視色差管制★--->發生過訴賠 (RMK00248) . 【色差】1.2.若針對特殊顏色需特別管理時，請品檢忽略1.1.的規定以特別規定為主 (RMK00248) . 【捲取】注意！本單為直立式包裝。禁用STAGGER捲取送包裝！送RCL重處理例外。 (RMK00512) | 訂單:2507EFE037/001 TOL 無 <生產備註> 事項 |  | 訂單 2507EFE037/001 修改記錄如下: 20250703 13:34:02 (06023) 退火碼: >> H2, 用途碼: >> COG003, 背面標示: >> S000, 訂單背面顏色(五碼): >> BY15Z, 背面漆膜厚: >> NOM, 背面漆塗漆型式幾塗幾烤: >> 2, 鉻酸鹽: >> Z, 訂單厚度: >> 0.015, 訂單重: >> 40, 重量容許率(下限): >> 10, 重量容許率(上限): >> 10, 訂單寬度: >> 40.875, 鍍製方式: >> AC, 鋼捲內徑: >> 508, 鋼捲下限重: >> 3, 鋼捲上限重: >> 4.5, 壓花條件碼: >> -, 表面花紋: >> R, 綠色識別碼: >> -, 印刷輥號: >> -, 產品代碼: >> PPGL, 皮膜碼: >> -, 單位別: >> I, 油品種類: >> Z, 塗油量: >> Z, 包裝代碼: >> E0 , 保護膜碼: >> -, 客戶試片取樣型式: >> -, 調質碼: >> S, 套筒碼: >> P , 規格: >> A792SSGR80, 製造標準: >> ASTM, 表面處理劑種類: >> Z, 表面處理劑塗佈量: >> Z, 伸長率測試: >> N, 硬度測試碼: >> N, 抗拉強度測試: >> N, 降伏強度測試: >> N, 訂單正面顏色(五碼): >> SWS5X, 正面漆膜厚: >> 25, 正面漆塗漆型式幾塗幾烤: >> 2, 修邊碼: >> Y, 重量碼: >> AW, 鋼捲捲向: >> O, 鍍層碼: >> AZ50, | F:保證1/2 ASTM 厚度公差
PPGL | 2507EFE038/001 |  | 1. ALT客戶 FORMA STEEL FH GL 板需要使用SAE1002M (OFP00239)-{.不符.} 2. FORMA STEEL 彎曲加工龜列，確認投料與 盡量不能有 CRACKING 現象 (不保證)...#83 (OFP00257)-{.不符.} 3. 製造標準為MS、ASTM或銷新加坡之訂單，若無技術指定優先用料，請優先使用國內料，勿使用ANFEN (OFP00406)-{.不符.} | 1. ALT客戶 FORMA STEEL FH GL 板需要使用SAE1002M (OFP00239)-{.不符.} 2. FORMA STEEL 彎曲加工龜列，確認投料與 盡量不能有 CRACKING 現象 (不保證)...#83 (OFP00257)-{.不符.} 3. 製造標準為MS、ASTM或銷新加坡之訂單，若無技術指定優先用料，請優先使用國內料，勿使用ANFEN (OFP00406)-{.不符.} 4. 【提醒】！本單為直立式包裝，嚴禁鍍鋅或烤漆後以STAGGER捲取 (OFP00451)-{.不符.} 5. 對於"TS AND YS AIMING 100KSI MAX, 不保證"。參...2109EFE055/001 幹古說明 (OFP00564)-{.不符.} 6. ※超耐候一系列用途要確認是否有英制公差需求，有英制公差需求時選配碼用ON027※ (OFP00680)-{.不符.} 7. 此經銷商有簽訂1/2厚度公差保證(無厚度變異),請調整冷軋與鍍鋅厚度公差管制範圍. 保證 ASTM 厚度公差 (OFP00180)-{.不符.} | 訂單:2507EFE038/001 CPL <生產備註> 事項如下 . 除HGI/ HGL 訂單邊緣不噴油. 其餘皆側緣噴油 (RMK00285) . 【美加訂單生產注意事項-CPL】1.客戶美加地區訂單實施修邊刀最大使用顆數上限(20顆) (RMK00717) . 【美加訂單生產注意事項-CPL】2.排程備註:注意修邊品質與毛邊 (RMK00717) . 【美加訂單生產注意事項-CPL】3.去毛邊輥的管制：兩側壓力均設定1.0 kg/cm2 (RMK00717) | 訂單:2507EFE038/001 CR1 <生產備註> 事項如下 . 此經銷商保證平均厚度在1/2厚度公差內，厚度量測NG時，如單位長度符合範圍，請放行 (RMK00402) . 此客戶有保證 全板形 急峻度 ≦ 0.7% ( ≦ 12 I-UNIT ) (RMK00583) . 【美加訂單生產注意事項-CR】1.兩側各加開一個spot cooling增加冷卻效果。 (RMK00717) . 【美加訂單生產注意事項-CR】2.發生毛邊時，請降速生產減輕毛邊程度，暫留討論後再處置。 (RMK00717) | 訂單:2507EFE038/001 CR2 <生產備註> 事項如下 . 此經銷商保證平均厚度在1/2厚度公差內，厚度量測NG時，如單位長度符合範圍，請放行 (RMK00402) . 此客戶有保證 全板形 急峻度 ≦ 0.7% ( ≦ 12 I-UNIT ) (RMK00583) . 【美加訂單生產注意事項-CR】1.兩側各加開一個spot cooling增加冷卻效果。 (RMK00717) . 【美加訂單生產注意事項-CR】2.發生毛邊時，請降速生產減輕毛邊程度，暫留討論後再處置。 (RMK00717) | 訂單:2507EFE038/001 CG1 <生產備註> 事項如下 . 鍍鋅表面不可有鋅痕、壓痕、凹陷、及刮傷 、應變痕等。 (RMK00054) . 此經銷商保證平均厚度在1/2厚度公差內，厚度量測NG時，如單位長度符合範圍，請放行 (RMK00402) . 鍍層 AZ150 (含) 以上 , 鋅花等級 C~E 目標D，避免鋅花晶界明顯後續造成烤漆點狀未塗漆。 (RMK00565) . 此客戶有保證 全板形 急峻度 ≦ 0.7% ( ≦ 12 I-UNIT ) (RMK00583) . 【美加訂單生產注意事項-CG1】副操確認完回控制室後，於生產排程鋼號旁簽名紀錄，以利後續追查(該排程生產完，排程單將保留)。 (RMK00717) . 【美加訂單生產注意事項-CG1】中央段副操每顆銲道出Pot時觀察銲道同時，確認Beaver Tail與鋼板接觸之Guide Roll羊毛氈狀況，並適時添加潤滑油(避免乾掉)。 (RMK00717) | 訂單:2507EFE038/001 CG2 <生產備註> 事項如下 . 鍍鋅表面不可有鋅痕、壓痕、凹陷、及刮傷 、應變痕等。 (RMK00054) . 此經銷商保證平均厚度在1/2厚度公差內，厚度量測NG時，如單位長度符合範圍，請放行 (RMK00402) . 鍍層 AZ150 (含) 以上 , 鋅花等級 C~E 目標D，避免鋅花晶界明顯後續造成烤漆點狀未塗漆。 (RMK00565) . 此客戶有保證 全板形 急峻度 ≦ 0.7% ( ≦ 12 I-UNIT ) (RMK00583) . 【美加訂單生產注意事項-CG2】1.使用SUB-NOZZLE (RMK00717) | 訂單:2507EFE038/001 CC1 <生產備註> 事項如下 . 【色差】膜厚變動b值較大,和客戶協議色差放行改為DE<=1.5 只管當批目視,不管批差異 (RMK-YL_KUNG) . 正面面漆(20U)及正面總膜厚(25U)要求管制90%以上之膜厚,未達標準降級. (RMK00054) . 若背面面漆(20U)及背面總膜厚(25U)時要求管制90%以上之膜厚,未達標準降級 (RMK00054) . 面漆=18U(90%)~請購基準22U(110%),標準板總膜厚=5+20U(100%面漆). (RMK00054) . 30CM*全寬*留1塊給LAB及1塊給塗料商, (RMK00054) . 【色差】1.1.此客戶對面漆(非B開頭之色碼)目視色差要求較高,請依限度樣本進行目視色差管制★--->發生過訴賠 (RMK00248) . 【色差】1.2.若針對特殊顏色需特別管理時，請品檢忽略1.1.的規定以特別規定為主 (RMK00248) . 此經銷商保證平均厚度在1/2厚度公差內，厚度量測NG時，如單位長度符合範圍，請放行 (RMK00402) . 【捲取】注意！本單為直立式包裝。禁用STAGGER捲取送包裝！送RCL重處理例外。 (RMK00512) . 【抽氣量】白色系在CC1生產時,FINISH抽氣量請設定250,如生產中發生色差b值異常升高,請股長再加大抽氣量因應 (RMK00560) . 此客戶有保證 全板形 急峻度 ≦ 0.7% ( ≦ 12 I-UNIT ) (RMK00583) . 【美加訂單生產注意事項-CCP】1.請烤漆入口依照正背面漆鋼捲投向規定進行鋼捲投入。 (RMK00717) . 【美加訂單生產注意事項-CCP】2.烤漆入口依照鋼捲投向規定進行鋼捲投入。(CR1/CG1 CR2/CG2-->正向入料。CR1/CG2 CR2/CG1-->反向入料) (RMK00717) . 【美加訂單生產注意事項-CCP】3.此訂單背面漆一律採Nature塗裝，塗裝黏度設定40秒以上 (RMK00717) | 訂單:2507EFE038/001 CC2 <生產備註> 事項如下 . 【色差】膜厚變動b值較大,和客戶協議色差放行改為DE<=1.5 只管當批目視,不管批差異 (RMK-YL_KUNG) . 正面面漆(20U)及正面總膜厚(25U)要求管制90%以上之膜厚,未達標準降級. (RMK00054) . 若背面面漆(20U)及背面總膜厚(25U)時要求管制90%以上之膜厚,未達標準降級 (RMK00054) . 面漆=18U(90%)~請購基準22U(110%),標準板總膜厚=5+20U(100%面漆). (RMK00054) . 30CM*全寬*留1塊給LAB及1塊給塗料商, (RMK00054) . 【色差】1.1.此客戶對面漆(非B開頭之色碼)目視色差要求較高,請依限度樣本進行目視色差管制★--->發生過訴賠 (RMK00248) . 【色差】1.2.若針對特殊顏色需特別管理時，請品檢忽略1.1.的規定以特別規定為主 (RMK00248) . 此經銷商保證平均厚度在1/2厚度公差內，厚度量測NG時，如單位長度符合範圍，請放行 (RMK00402) . 【捲取】注意！本單為直立式包裝。禁用STAGGER捲取送包裝！送RCL重處理例外。 (RMK00512) . 【抽氣量】白色系在CC1生產時,FINISH抽氣量請設定250,如生產中發生色差b值異常升高,請股長再加大抽氣量因應 (RMK00560) . 此客戶有保證 全板形 急峻度 ≦ 0.7% ( ≦ 12 I-UNIT ) (RMK00583) . 【美加訂單生產注意事項-CCP】1.請烤漆入口依照正背面漆鋼捲投向規定進行鋼捲投入。 (RMK00717) . 【美加訂單生產注意事項-CCP】2.烤漆入口依照鋼捲投向規定進行鋼捲投入。(CR1/CG1 CR2/CG2-->正向入料。CR1/CG2 CR2/CG1-->反向入料) (RMK00717) . 【美加訂單生產注意事項-CCP】3.此訂單背面漆一律採Nature塗裝，塗裝黏度設定40秒以上 (RMK00717) | 訂單:2507EFE038/001 RCL <生產備註> 事項如下 . 【捲取】注意！本單為直立式包裝。禁用STAGGER捲取送包裝！送RCL重處理例外。 (RMK00512) | 訂單:2507EFE038/001 CCPK 無 <生產備註> 事項 | 訂單:2507EFE038/001 CGQC <品檢備註> 事項如下 . 鍍層 AZ150 (含) 以上 , 鋅花等級 C~E 目標D，避免鋅花晶界明顯後續造成烤漆點狀未塗漆。 (RMK00565) | 訂單:2507EFE038/001 CCQC <品檢備註> 事項如下 . 【色差】膜厚變動b值較大,和客戶協議色差放行改為DE<=1.5 只管當批目視,不管批差異 (RMK-YL_KUNG) . 【色差】1.1.此客戶對面漆(非B開頭之色碼)目視色差要求較高,請依限度樣本進行目視色差管制★--->發生過訴賠 (RMK00248) . 【色差】1.2.若針對特殊顏色需特別管理時，請品檢忽略1.1.的規定以特別規定為主 (RMK00248) . 【捲取】注意！本單為直立式包裝。禁用STAGGER捲取送包裝！送RCL重處理例外。 (RMK00512) | 訂單:2507EFE038/001 TOL 無 <生產備註> 事項 | 【色差】膜厚變動b值較大,和客戶協議色差放行改為DE<=1.5 只管當批目視,不管批差異^^/CC1/CC2/CCQC/ <<.YL_KUNG 2025/07/04 10:38.>> | 訂單 2507EFE038/001 修改記錄如下: 20250703 13:35:08 (06023) 退火碼: >> H2, 用途碼: >> COG003, 背面標示: >> S000, 訂單背面顏色(五碼): >> BY15Z, 背面漆膜厚: >> NOM, 背面漆塗漆型式幾塗幾烤: >> 2, 鉻酸鹽: >> Z, 訂單厚度: >> 0.0191, 訂單重: >> 40, 重量容許率(下限): >> 10, 重量容許率(上限): >> 10, 訂單寬度: >> 42.75, 鍍製方式: >> AC, 鋼捲內徑: >> 508, 鋼捲下限重: >> 3, 鋼捲上限重: >> 4.5, 壓花條件碼: >> -, 表面花紋: >> R, 綠色識別碼: >> -, 印刷輥號: >> -, 產品代碼: >> PPGL, 皮膜碼: >> -, 單位別: >> I, 油品種類: >> Z, 塗油量: >> Z, 包裝代碼: >> E0 , 保護膜碼: >> -, 客戶試片取樣型式: >> -, 調質碼: >> S, 套筒碼: >> P , 規格: >> A792SSGR80, 製造標準: >> ASTM, 表面處理劑種類: >> Z, 表面處理劑塗佈量: >> Z, 伸長率測試: >> N, 硬度測試碼: >> N, 抗拉強度測試: >> N, 降伏強度測試: >> N, 訂單正面顏色(五碼): >> SWG2V, 正面漆膜厚: >> 25, 正面漆塗漆型式幾塗幾烤: >> 2, 修邊碼: >> Y, 重量碼: >> AW, 鋼捲捲向: >> O, 鍍層碼: >> AZ50, | F:保證1/2 ASTM 厚度公差
PPGL | 2507EFE039/001 |  | 1. ALT客戶 FORMA STEEL FH GL 板需要使用SAE1002M (OFP00239)-{.不符.} 2. FORMA STEEL 彎曲加工龜列，確認投料與 盡量不能有 CRACKING 現象 (不保證)...#83 (OFP00257)-{.不符.} 3. 製造標準為MS、ASTM或銷新加坡之訂單，若無技術指定優先用料，請優先使用國內料，勿使用ANFEN (OFP00406)-{.不符.} | 1. ALT客戶 FORMA STEEL FH GL 板需要使用SAE1002M (OFP00239)-{.不符.} 2. FORMA STEEL 彎曲加工龜列，確認投料與 盡量不能有 CRACKING 現象 (不保證)...#83 (OFP00257)-{.不符.} 3. 製造標準為MS、ASTM或銷新加坡之訂單，若無技術指定優先用料，請優先使用國內料，勿使用ANFEN (OFP00406)-{.不符.} 4. 【提醒】！本單為直立式包裝，嚴禁鍍鋅或烤漆後以STAGGER捲取 (OFP00451)-{.不符.} 5. 對於"TS AND YS AIMING 100KSI MAX, 不保證"。參...2109EFE055/001 幹古說明 (OFP00564)-{.不符.} 6. ※超耐候一系列用途要確認是否有英制公差需求，有英制公差需求時選配碼用ON027※ (OFP00680)-{.不符.} 7. 此經銷商有簽訂1/2厚度公差保證(無厚度變異),請調整冷軋與鍍鋅厚度公差管制範圍. 保證 ASTM 厚度公差 (OFP00180)-{.不符.} | 訂單:2507EFE039/001 CPL <生產備註> 事項如下 . 除HGI/ HGL 訂單邊緣不噴油. 其餘皆側緣噴油 (RMK00285) . 【美加訂單生產注意事項-CPL】1.客戶美加地區訂單實施修邊刀最大使用顆數上限(20顆) (RMK00717) . 【美加訂單生產注意事項-CPL】2.排程備註:注意修邊品質與毛邊 (RMK00717) . 【美加訂單生產注意事項-CPL】3.去毛邊輥的管制：兩側壓力均設定1.0 kg/cm2 (RMK00717) | 訂單:2507EFE039/001 CR1 <生產備註> 事項如下 . 此經銷商保證平均厚度在1/2厚度公差內，厚度量測NG時，如單位長度符合範圍，請放行 (RMK00402) . 此客戶有保證 全板形 急峻度 ≦ 0.7% ( ≦ 12 I-UNIT ) (RMK00583) . 【美加訂單生產注意事項-CR】1.兩側各加開一個spot cooling增加冷卻效果。 (RMK00717) . 【美加訂單生產注意事項-CR】2.發生毛邊時，請降速生產減輕毛邊程度，暫留討論後再處置。 (RMK00717) | 訂單:2507EFE039/001 CR2 <生產備註> 事項如下 . 此經銷商保證平均厚度在1/2厚度公差內，厚度量測NG時，如單位長度符合範圍，請放行 (RMK00402) . 此客戶有保證 全板形 急峻度 ≦ 0.7% ( ≦ 12 I-UNIT ) (RMK00583) . 【美加訂單生產注意事項-CR】1.兩側各加開一個spot cooling增加冷卻效果。 (RMK00717) . 【美加訂單生產注意事項-CR】2.發生毛邊時，請降速生產減輕毛邊程度，暫留討論後再處置。 (RMK00717) | 訂單:2507EFE039/001 CG1 <生產備註> 事項如下 . 鍍鋅表面不可有鋅痕、壓痕、凹陷、及刮傷 、應變痕等。 (RMK00054) . 此經銷商保證平均厚度在1/2厚度公差內，厚度量測NG時，如單位長度符合範圍，請放行 (RMK00402) . 鍍層 AZ150 (含) 以上 , 鋅花等級 C~E 目標D，避免鋅花晶界明顯後續造成烤漆點狀未塗漆。 (RMK00565) . 此客戶有保證 全板形 急峻度 ≦ 0.7% ( ≦ 12 I-UNIT ) (RMK00583) . 【美加訂單生產注意事項-CG1】副操確認完回控制室後，於生產排程鋼號旁簽名紀錄，以利後續追查(該排程生產完，排程單將保留)。 (RMK00717) . 【美加訂單生產注意事項-CG1】中央段副操每顆銲道出Pot時觀察銲道同時，確認Beaver Tail與鋼板接觸之Guide Roll羊毛氈狀況，並適時添加潤滑油(避免乾掉)。 (RMK00717) | 訂單:2507EFE039/001 CG2 <生產備註> 事項如下 . 鍍鋅表面不可有鋅痕、壓痕、凹陷、及刮傷 、應變痕等。 (RMK00054) . 此經銷商保證平均厚度在1/2厚度公差內，厚度量測NG時，如單位長度符合範圍，請放行 (RMK00402) . 鍍層 AZ150 (含) 以上 , 鋅花等級 C~E 目標D，避免鋅花晶界明顯後續造成烤漆點狀未塗漆。 (RMK00565) . 此客戶有保證 全板形 急峻度 ≦ 0.7% ( ≦ 12 I-UNIT ) (RMK00583) . 【美加訂單生產注意事項-CG2】1.使用SUB-NOZZLE (RMK00717) | 訂單:2507EFE039/001 CC1 <生產備註> 事項如下 . 正面面漆(20U)及正面總膜厚(25U)要求管制90%以上之膜厚,未達標準降級. (RMK00054) . 若背面面漆(20U)及背面總膜厚(25U)時要求管制90%以上之膜厚,未達標準降級 (RMK00054) . 面漆=18U(90%)~請購基準22U(110%),標準板總膜厚=5+20U(100%面漆). (RMK00054) . 30CM*全寬*留1塊給LAB及1塊給塗料商, (RMK00054) . 【色差】1.1.此客戶對面漆(非B開頭之色碼)目視色差要求較高,請依限度樣本進行目視色差管制★--->發生過訴賠 (RMK00248) . 【色差】1.2.若針對特殊顏色需特別管理時，請品檢忽略1.1.的規定以特別規定為主 (RMK00248) . 此經銷商保證平均厚度在1/2厚度公差內，厚度量測NG時，如單位長度符合範圍，請放行 (RMK00402) . 【捲取】注意！本單為直立式包裝。禁用STAGGER捲取送包裝！送RCL重處理例外。 (RMK00512) . 此客戶有保證 全板形 急峻度 ≦ 0.7% ( ≦ 12 I-UNIT ) (RMK00583) . 【美加訂單生產注意事項-CCP】1.請烤漆入口依照正背面漆鋼捲投向規定進行鋼捲投入。 (RMK00717) . 【美加訂單生產注意事項-CCP】2.烤漆入口依照鋼捲投向規定進行鋼捲投入。(CR1/CG1 CR2/CG2-->正向入料。CR1/CG2 CR2/CG1-->反向入料) (RMK00717) . 【美加訂單生產注意事項-CCP】3.此訂單背面漆一律採Nature塗裝，塗裝黏度設定40秒以上 (RMK00717) | 訂單:2507EFE039/001 CC2 <生產備註> 事項如下 . 正面面漆(20U)及正面總膜厚(25U)要求管制90%以上之膜厚,未達標準降級. (RMK00054) . 若背面面漆(20U)及背面總膜厚(25U)時要求管制90%以上之膜厚,未達標準降級 (RMK00054) . 面漆=18U(90%)~請購基準22U(110%),標準板總膜厚=5+20U(100%面漆). (RMK00054) . 30CM*全寬*留1塊給LAB及1塊給塗料商, (RMK00054) . 【色差】1.1.此客戶對面漆(非B開頭之色碼)目視色差要求較高,請依限度樣本進行目視色差管制★--->發生過訴賠 (RMK00248) . 【色差】1.2.若針對特殊顏色需特別管理時，請品檢忽略1.1.的規定以特別規定為主 (RMK00248) . 此經銷商保證平均厚度在1/2厚度公差內，厚度量測NG時，如單位長度符合範圍，請放行 (RMK00402) . 【捲取】注意！本單為直立式包裝。禁用STAGGER捲取送包裝！送RCL重處理例外。 (RMK00512) . 此客戶有保證 全板形 急峻度 ≦ 0.7% ( ≦ 12 I-UNIT ) (RMK00583) . 【美加訂單生產注意事項-CCP】1.請烤漆入口依照正背面漆鋼捲投向規定進行鋼捲投入。 (RMK00717) . 【美加訂單生產注意事項-CCP】2.烤漆入口依照鋼捲投向規定進行鋼捲投入。(CR1/CG1 CR2/CG2-->正向入料。CR1/CG2 CR2/CG1-->反向入料) (RMK00717) . 【美加訂單生產注意事項-CCP】3.此訂單背面漆一律採Nature塗裝，塗裝黏度設定40秒以上 (RMK00717) | 訂單:2507EFE039/001 RCL <生產備註> 事項如下 . 【捲取】注意！本單為直立式包裝。禁用STAGGER捲取送包裝！送RCL重處理例外。 (RMK00512) | 訂單:2507EFE039/001 CCPK 無 <生產備註> 事項 | 訂單:2507EFE039/001 CGQC <品檢備註> 事項如下 . 鍍層 AZ150 (含) 以上 , 鋅花等級 C~E 目標D，避免鋅花晶界明顯後續造成烤漆點狀未塗漆。 (RMK00565) | 訂單:2507EFE039/001 CCQC <品檢備註> 事項如下 . 【色差】1.1.此客戶對面漆(非B開頭之色碼)目視色差要求較高,請依限度樣本進行目視色差管制★--->發生過訴賠 (RMK00248) . 【色差】1.2.若針對特殊顏色需特別管理時，請品檢忽略1.1.的規定以特別規定為主 (RMK00248) . 【捲取】注意！本單為直立式包裝。禁用STAGGER捲取送包裝！送RCL重處理例外。 (RMK00512) | 訂單:2507EFE039/001 TOL 無 <生產備註> 事項 |  | 訂單 2507EFE039/001 修改記錄如下: 20250703 13:42:30 (06023) 退火碼: >> H2, 用途碼: >> COG003, 背面標示: >> S000, 訂單背面顏色(五碼): >> BY15Z, 背面漆膜厚: >> NOM, 背面漆塗漆型式幾塗幾烤: >> 2, 鉻酸鹽: >> Z, 訂單厚度: >> 0.0191, 訂單重: >> 40, 重量容許率(下限): >> 10, 重量容許率(上限): >> 10, 訂單寬度: >> 42.75, 鍍製方式: >> AC, 鋼捲內徑: >> 508, 鋼捲下限重: >> 3, 鋼捲上限重: >> 4.5, 壓花條件碼: >> -, 表面花紋: >> R, 綠色識別碼: >> -, 印刷輥號: >> -, 產品代碼: >> PPGL, 皮膜碼: >> -, 單位別: >> I, 油品種類: >> Z, 塗油量: >> Z, 包裝代碼: >> E0 , 保護膜碼: >> -, 客戶試片取樣型式: >> -, 調質碼: >> S, 套筒碼: >> P , 規格: >> A792SSGR80, 製造標準: >> ASTM, 表面處理劑種類: >> Z, 表面處理劑塗佈量: >> Z, 伸長率測試: >> N, 硬度測試碼: >> N, 抗拉強度測試: >> N, 降伏強度測試: >> N, 訂單正面顏色(五碼): >> SYS2Y, 正面漆膜厚: >> 25, 正面漆塗漆型式幾塗幾烤: >> 2, 修邊碼: >> Y, 重量碼: >> AW, 鋼捲捲向: >> O, 鍍層碼: >> AZ50, | F:保證1/2 ASTM 厚度公差
PPGL | 2507EFE040/001 |  | 1. ALT客戶 FORMA STEEL FH GL 板需要使用SAE1002M (OFP00239)-{.不符.} 2. FORMA STEEL 彎曲加工龜列，確認投料與 盡量不能有 CRACKING 現象 (不保證)...#83 (OFP00257)-{.不符.} 3. 製造標準為MS、ASTM或銷新加坡之訂單，若無技術指定優先用料，請優先使用國內料，勿使用ANFEN (OFP00406)-{.不符.} | 1. ALT客戶 FORMA STEEL FH GL 板需要使用SAE1002M (OFP00239)-{.不符.} 2. FORMA STEEL 彎曲加工龜列，確認投料與 盡量不能有 CRACKING 現象 (不保證)...#83 (OFP00257)-{.不符.} 3. 製造標準為MS、ASTM或銷新加坡之訂單，若無技術指定優先用料，請優先使用國內料，勿使用ANFEN (OFP00406)-{.不符.} 4. 【提醒】！本單為直立式包裝，嚴禁鍍鋅或烤漆後以STAGGER捲取 (OFP00451)-{.不符.} 5. 對於"TS AND YS AIMING 100KSI MAX, 不保證"。參...2109EFE055/001 幹古說明 (OFP00564)-{.不符.} 6. ※超耐候一系列用途要確認是否有英制公差需求，有英制公差需求時選配碼用ON027※ (OFP00680)-{.不符.} 7. 此經銷商有簽訂1/2厚度公差保證(無厚度變異),請調整冷軋與鍍鋅厚度公差管制範圍. 保證 ASTM 厚度公差 (OFP00180)-{.不符.} | 訂單:2507EFE040/001 CPL <生產備註> 事項如下 . 除HGI/ HGL 訂單邊緣不噴油. 其餘皆側緣噴油 (RMK00285) . 【美加訂單生產注意事項-CPL】1.客戶美加地區訂單實施修邊刀最大使用顆數上限(20顆) (RMK00717) . 【美加訂單生產注意事項-CPL】2.排程備註:注意修邊品質與毛邊 (RMK00717) . 【美加訂單生產注意事項-CPL】3.去毛邊輥的管制：兩側壓力均設定1.0 kg/cm2 (RMK00717) | 訂單:2507EFE040/001 CR1 <生產備註> 事項如下 . 此經銷商保證平均厚度在1/2厚度公差內，厚度量測NG時，如單位長度符合範圍，請放行 (RMK00402) . 此客戶有保證 全板形 急峻度 ≦ 0.7% ( ≦ 12 I-UNIT ) (RMK00583) . 【美加訂單生產注意事項-CR】1.兩側各加開一個spot cooling增加冷卻效果。 (RMK00717) . 【美加訂單生產注意事項-CR】2.發生毛邊時，請降速生產減輕毛邊程度，暫留討論後再處置。 (RMK00717) | 訂單:2507EFE040/001 CR2 <生產備註> 事項如下 . 此經銷商保證平均厚度在1/2厚度公差內，厚度量測NG時，如單位長度符合範圍，請放行 (RMK00402) . 此客戶有保證 全板形 急峻度 ≦ 0.7% ( ≦ 12 I-UNIT ) (RMK00583) . 【美加訂單生產注意事項-CR】1.兩側各加開一個spot cooling增加冷卻效果。 (RMK00717) . 【美加訂單生產注意事項-CR】2.發生毛邊時，請降速生產減輕毛邊程度，暫留討論後再處置。 (RMK00717) | 訂單:2507EFE040/001 CG1 <生產備註> 事項如下 . 鍍鋅表面不可有鋅痕、壓痕、凹陷、及刮傷 、應變痕等。 (RMK00054) . 此經銷商保證平均厚度在1/2厚度公差內，厚度量測NG時，如單位長度符合範圍，請放行 (RMK00402) . 鍍層 AZ150 (含) 以上 , 鋅花等級 C~E 目標D，避免鋅花晶界明顯後續造成烤漆點狀未塗漆。 (RMK00565) . 此客戶有保證 全板形 急峻度 ≦ 0.7% ( ≦ 12 I-UNIT ) (RMK00583) . 【美加訂單生產注意事項-CG1】副操確認完回控制室後，於生產排程鋼號旁簽名紀錄，以利後續追查(該排程生產完，排程單將保留)。 (RMK00717) . 【美加訂單生產注意事項-CG1】中央段副操每顆銲道出Pot時觀察銲道同時，確認Beaver Tail與鋼板接觸之Guide Roll羊毛氈狀況，並適時添加潤滑油(避免乾掉)。 (RMK00717) | 訂單:2507EFE040/001 CG2 <生產備註> 事項如下 . 鍍鋅表面不可有鋅痕、壓痕、凹陷、及刮傷 、應變痕等。 (RMK00054) . 此經銷商保證平均厚度在1/2厚度公差內，厚度量測NG時，如單位長度符合範圍，請放行 (RMK00402) . 鍍層 AZ150 (含) 以上 , 鋅花等級 C~E 目標D，避免鋅花晶界明顯後續造成烤漆點狀未塗漆。 (RMK00565) . 此客戶有保證 全板形 急峻度 ≦ 0.7% ( ≦ 12 I-UNIT ) (RMK00583) . 【美加訂單生產注意事項-CG2】1.使用SUB-NOZZLE (RMK00717) | 訂單:2507EFE040/001 CC1 <生產備註> 事項如下 . 正面面漆(20U)及正面總膜厚(25U)要求管制90%以上之膜厚,未達標準降級. (RMK00054) . 若背面面漆(20U)及背面總膜厚(25U)時要求管制90%以上之膜厚,未達標準降級 (RMK00054) . 面漆=18U(90%)~請購基準22U(110%),標準板總膜厚=5+20U(100%面漆). (RMK00054) . 30CM*全寬*留1塊給LAB及1塊給塗料商, (RMK00054) . 【色差】1.1.此客戶對面漆(非B開頭之色碼)目視色差要求較高,請依限度樣本進行目視色差管制★--->發生過訴賠 (RMK00248) . 【色差】1.2.若針對特殊顏色需特別管理時，請品檢忽略1.1.的規定以特別規定為主 (RMK00248) . 此經銷商保證平均厚度在1/2厚度公差內，厚度量測NG時，如單位長度符合範圍，請放行 (RMK00402) . 【捲取】注意！本單為直立式包裝。禁用STAGGER捲取送包裝！送RCL重處理例外。 (RMK00512) . 此客戶有保證 全板形 急峻度 ≦ 0.7% ( ≦ 12 I-UNIT ) (RMK00583) . 【美加訂單生產注意事項-CCP】1.請烤漆入口依照正背面漆鋼捲投向規定進行鋼捲投入。 (RMK00717) . 【美加訂單生產注意事項-CCP】2.烤漆入口依照鋼捲投向規定進行鋼捲投入。(CR1/CG1 CR2/CG2-->正向入料。CR1/CG2 CR2/CG1-->反向入料) (RMK00717) . 【美加訂單生產注意事項-CCP】3.此訂單背面漆一律採Nature塗裝，塗裝黏度設定40秒以上 (RMK00717) | 訂單:2507EFE040/001 CC2 <生產備註> 事項如下 . 正面面漆(20U)及正面總膜厚(25U)要求管制90%以上之膜厚,未達標準降級. (RMK00054) . 若背面面漆(20U)及背面總膜厚(25U)時要求管制90%以上之膜厚,未達標準降級 (RMK00054) . 面漆=18U(90%)~請購基準22U(110%),標準板總膜厚=5+20U(100%面漆). (RMK00054) . 30CM*全寬*留1塊給LAB及1塊給塗料商, (RMK00054) . 【色差】1.1.此客戶對面漆(非B開頭之色碼)目視色差要求較高,請依限度樣本進行目視色差管制★--->發生過訴賠 (RMK00248) . 【色差】1.2.若針對特殊顏色需特別管理時，請品檢忽略1.1.的規定以特別規定為主 (RMK00248) . 此經銷商保證平均厚度在1/2厚度公差內，厚度量測NG時，如單位長度符合範圍，請放行 (RMK00402) . 【捲取】注意！本單為直立式包裝。禁用STAGGER捲取送包裝！送RCL重處理例外。 (RMK00512) . 此客戶有保證 全板形 急峻度 ≦ 0.7% ( ≦ 12 I-UNIT ) (RMK00583) . 【美加訂單生產注意事項-CCP】1.請烤漆入口依照正背面漆鋼捲投向規定進行鋼捲投入。 (RMK00717) . 【美加訂單生產注意事項-CCP】2.烤漆入口依照鋼捲投向規定進行鋼捲投入。(CR1/CG1 CR2/CG2-->正向入料。CR1/CG2 CR2/CG1-->反向入料) (RMK00717) . 【美加訂單生產注意事項-CCP】3.此訂單背面漆一律採Nature塗裝，塗裝黏度設定40秒以上 (RMK00717) | 訂單:2507EFE040/001 RCL <生產備註> 事項如下 . 【捲取】注意！本單為直立式包裝。禁用STAGGER捲取送包裝！送RCL重處理例外。 (RMK00512) | 訂單:2507EFE040/001 CCPK 無 <生產備註> 事項 | 訂單:2507EFE040/001 CGQC <品檢備註> 事項如下 . 鍍層 AZ150 (含) 以上 , 鋅花等級 C~E 目標D，避免鋅花晶界明顯後續造成烤漆點狀未塗漆。 (RMK00565) | 訂單:2507EFE040/001 CCQC <品檢備註> 事項如下 . 【色差】1.1.此客戶對面漆(非B開頭之色碼)目視色差要求較高,請依限度樣本進行目視色差管制★--->發生過訴賠 (RMK00248) . 【色差】1.2.若針對特殊顏色需特別管理時，請品檢忽略1.1.的規定以特別規定為主 (RMK00248) . 【捲取】注意！本單為直立式包裝。禁用STAGGER捲取送包裝！送RCL重處理例外。 (RMK00512) | 訂單:2507EFE040/001 TOL 無 <生產備註> 事項 |  | 訂單 2507EFE040/001 修改記錄如下: 20250703 13:45:08 (06023) 退火碼: >> H2, 用途碼: >> COG003, 背面標示: >> S000, 訂單背面顏色(五碼): >> BY15Z, 背面漆膜厚: >> NOM, 背面漆塗漆型式幾塗幾烤: >> 2, 鉻酸鹽: >> Z, 訂單厚度: >> 0.0191, 訂單重: >> 40, 重量容許率(下限): >> 10, 重量容許率(上限): >> 10, 訂單寬度: >> 42.75, 鍍製方式: >> AC, 鋼捲內徑: >> 508, 鋼捲下限重: >> 3, 鋼捲上限重: >> 4.5, 壓花條件碼: >> -, 表面花紋: >> R, 綠色識別碼: >> -, 印刷輥號: >> -, 產品代碼: >> PPGL, 皮膜碼: >> -, 單位別: >> I, 油品種類: >> Z, 塗油量: >> Z, 包裝代碼: >> E0 , 保護膜碼: >> -, 客戶試片取樣型式: >> -, 調質碼: >> S, 套筒碼: >> P , 規格: >> A792SSGR80, 製造標準: >> ASTM, 表面處理劑種類: >> Z, 表面處理劑塗佈量: >> Z, 伸長率測試: >> N, 硬度測試碼: >> N, 抗拉強度測試: >> N, 降伏強度測試: >> N, 訂單正面顏色(五碼): >> SYG46, 正面漆膜厚: >> 25, 正面漆塗漆型式幾塗幾烤: >> 2, 修邊碼: >> Y, 重量碼: >> AW, 鋼捲捲向: >> O, 鍍層碼: >> AZ50, | F:保證1/2 ASTM 厚度公差
PPGL | 2507EFE041/001 |  | 1. 製造標準為MS、ASTM或銷新加坡之訂單，若無技術指定優先用料，請優先使用國內料，勿使用ANFEN (OFP00406)-{.不符.} | 1. 製造標準為MS、ASTM或銷新加坡之訂單，若無技術指定優先用料，請優先使用國內料，勿使用ANFEN (OFP00406)-{.不符.} 2. 【提醒】！本單為直立式包裝，嚴禁鍍鋅或烤漆後以STAGGER捲取 (OFP00451)-{.不符.} 3. ※超耐候一系列用途要確認是否有英制公差需求，有英制公差需求時選配碼用ON027※ (OFP00680)-{.不符.} 4. 此經銷商有簽訂1/2厚度公差保證(無厚度變異),請調整冷軋與鍍鋅厚度公差管制範圍. 保證 ASTM 厚度公差 (OFP00180)-{.不符.} | 訂單:2507EFE041/001 CPL <生產備註> 事項如下 . 除HGI/ HGL 訂單邊緣不噴油. 其餘皆側緣噴油 (RMK00285) . 【美加訂單生產注意事項-CPL】1.客戶美加地區訂單實施修邊刀最大使用顆數上限(20顆) (RMK00717) . 【美加訂單生產注意事項-CPL】2.排程備註:注意修邊品質與毛邊 (RMK00717) . 【美加訂單生產注意事項-CPL】3.去毛邊輥的管制：兩側壓力均設定1.0 kg/cm2 (RMK00717) | 訂單:2507EFE041/001 CR1 <生產備註> 事項如下 . 此經銷商保證平均厚度在1/2厚度公差內，厚度量測NG時，如單位長度符合範圍，請放行 (RMK00402) . 此客戶有保證 全板形 急峻度 ≦ 0.7% ( ≦ 12 I-UNIT ) (RMK00583) . 【美加訂單生產注意事項-CR】1.兩側各加開一個spot cooling增加冷卻效果。 (RMK00717) . 【美加訂單生產注意事項-CR】2.發生毛邊時，請降速生產減輕毛邊程度，暫留討論後再處置。 (RMK00717) | 訂單:2507EFE041/001 CR2 <生產備註> 事項如下 . 此經銷商保證平均厚度在1/2厚度公差內，厚度量測NG時，如單位長度符合範圍，請放行 (RMK00402) . 此客戶有保證 全板形 急峻度 ≦ 0.7% ( ≦ 12 I-UNIT ) (RMK00583) . 【美加訂單生產注意事項-CR】1.兩側各加開一個spot cooling增加冷卻效果。 (RMK00717) . 【美加訂單生產注意事項-CR】2.發生毛邊時，請降速生產減輕毛邊程度，暫留討論後再處置。 (RMK00717) | 訂單:2507EFE041/001 CG1 <生產備註> 事項如下 . 鍍鋅表面不可有鋅痕、壓痕、凹陷、及刮傷 、應變痕等。 (RMK00054) . 此經銷商保證平均厚度在1/2厚度公差內，厚度量測NG時，如單位長度符合範圍，請放行 (RMK00402) . 此客戶有保證 全板形 急峻度 ≦ 0.7% ( ≦ 12 I-UNIT ) (RMK00583) . 【美加訂單生產注意事項-CG1】副操確認完回控制室後，於生產排程鋼號旁簽名紀錄，以利後續追查(該排程生產完，排程單將保留)。 (RMK00717) . 【美加訂單生產注意事項-CG1】中央段副操每顆銲道出Pot時觀察銲道同時，確認Beaver Tail與鋼板接觸之Guide Roll羊毛氈狀況，並適時添加潤滑油(避免乾掉)。 (RMK00717) | 訂單:2507EFE041/001 CG2 <生產備註> 事項如下 . 鍍鋅表面不可有鋅痕、壓痕、凹陷、及刮傷 、應變痕等。 (RMK00054) . 此經銷商保證平均厚度在1/2厚度公差內，厚度量測NG時，如單位長度符合範圍，請放行 (RMK00402) . 此客戶有保證 全板形 急峻度 ≦ 0.7% ( ≦ 12 I-UNIT ) (RMK00583) . 【美加訂單生產注意事項-CG2】1.使用SUB-NOZZLE (RMK00717) | 訂單:2507EFE041/001 CC1 <生產備註> 事項如下 . 正面面漆(20U)及正面總膜厚(25U)要求管制90%以上之膜厚,未達標準降級. (RMK00054) . 若背面面漆(20U)及背面總膜厚(25U)時要求管制90%以上之膜厚,未達標準降級 (RMK00054) . 面漆=18U(90%)~請購基準22U(110%),標準板總膜厚=5+20U(100%面漆). (RMK00054) . 30CM*全寬*留1塊給LAB及1塊給塗料商, (RMK00054) . 【色差】1.1.此客戶對面漆(非B開頭之色碼)目視色差要求較高,請依限度樣本進行目視色差管制★--->發生過訴賠 (RMK00248) . 【色差】1.2.若針對特殊顏色需特別管理時，請品檢忽略1.1.的規定以特別規定為主 (RMK00248) . 此經銷商保證平均厚度在1/2厚度公差內，厚度量測NG時，如單位長度符合範圍，請放行 (RMK00402) . 【捲取】注意！本單為直立式包裝。禁用STAGGER捲取送包裝！送RCL重處理例外。 (RMK00512) . 此客戶有保證 全板形 急峻度 ≦ 0.7% ( ≦ 12 I-UNIT ) (RMK00583) . 【美加訂單生產注意事項-CCP】1.請烤漆入口依照正背面漆鋼捲投向規定進行鋼捲投入。 (RMK00717) . 【美加訂單生產注意事項-CCP】2.烤漆入口依照鋼捲投向規定進行鋼捲投入。(CR1/CG1 CR2/CG2-->正向入料。CR1/CG2 CR2/CG1-->反向入料) (RMK00717) . 【美加訂單生產注意事項-CCP】3.此訂單背面漆一律採Nature塗裝，塗裝黏度設定40秒以上 (RMK00717) | 訂單:2507EFE041/001 CC2 <生產備註> 事項如下 . 正面面漆(20U)及正面總膜厚(25U)要求管制90%以上之膜厚,未達標準降級. (RMK00054) . 若背面面漆(20U)及背面總膜厚(25U)時要求管制90%以上之膜厚,未達標準降級 (RMK00054) . 面漆=18U(90%)~請購基準22U(110%),標準板總膜厚=5+20U(100%面漆). (RMK00054) . 30CM*全寬*留1塊給LAB及1塊給塗料商, (RMK00054) . 【色差】1.1.此客戶對面漆(非B開頭之色碼)目視色差要求較高,請依限度樣本進行目視色差管制★--->發生過訴賠 (RMK00248) . 【色差】1.2.若針對特殊顏色需特別管理時，請品檢忽略1.1.的規定以特別規定為主 (RMK00248) . 此經銷商保證平均厚度在1/2厚度公差內，厚度量測NG時，如單位長度符合範圍，請放行 (RMK00402) . 【捲取】注意！本單為直立式包裝。禁用STAGGER捲取送包裝！送RCL重處理例外。 (RMK00512) . 此客戶有保證 全板形 急峻度 ≦ 0.7% ( ≦ 12 I-UNIT ) (RMK00583) . 【美加訂單生產注意事項-CCP】1.請烤漆入口依照正背面漆鋼捲投向規定進行鋼捲投入。 (RMK00717) . 【美加訂單生產注意事項-CCP】2.烤漆入口依照鋼捲投向規定進行鋼捲投入。(CR1/CG1 CR2/CG2-->正向入料。CR1/CG2 CR2/CG1-->反向入料) (RMK00717) . 【美加訂單生產注意事項-CCP】3.此訂單背面漆一律採Nature塗裝，塗裝黏度設定40秒以上 (RMK00717) | 訂單:2507EFE041/001 RCL <生產備註> 事項如下 . 【捲取】注意！本單為直立式包裝。禁用STAGGER捲取送包裝！送RCL重處理例外。 (RMK00512) | 訂單:2507EFE041/001 CCPK 無 <生產備註> 事項 | 訂單:2507EFE041/001 CGQC 無 <品檢備註> 事項 | 訂單:2507EFE041/001 CCQC <品檢備註> 事項如下 . 【色差】1.1.此客戶對面漆(非B開頭之色碼)目視色差要求較高,請依限度樣本進行目視色差管制★--->發生過訴賠 (RMK00248) . 【色差】1.2.若針對特殊顏色需特別管理時，請品檢忽略1.1.的規定以特別規定為主 (RMK00248) . 【捲取】注意！本單為直立式包裝。禁用STAGGER捲取送包裝！送RCL重處理例外。 (RMK00512) | 訂單:2507EFE041/001 TOL 無 <生產備註> 事項 |  | 訂單 2507EFE041/001 修改記錄如下: 20250714 11:41:21 (06023) 退火碼: >> S1, 用途碼: >> COG003, 背面標示: >> S000, 訂單背面顏色(五碼): >> BW73Z, 背面漆膜厚: >> NOM, 背面漆塗漆型式幾塗幾烤: >> 2, 鉻酸鹽: >> Z, 訂單厚度: >> 0.024, 訂單重: >> 20, 重量容許率(下限): >> 10, 重量容許率(上限): >> 10, 訂單寬度: >> 48, 鍍製方式: >> AC, 鋼捲內徑: >> 508, 鋼捲下限重: >> 3, 鋼捲上限重: >> 4.5, 壓花條件碼: >> -, 表面花紋: >> R, 綠色識別碼: >> -, 印刷輥號: >> -, 產品代碼: >> PPGL, 皮膜碼: >> -, 單位別: >> I, 油品種類: >> Z, 塗油量: >> Z, 包裝代碼: >> E0 , 保護膜碼: >> -, 客戶試片取樣型式: >> -, 調質碼: >> S, 套筒碼: >> P , 規格: >> A792SSGR33, 製造標準: >> ASTM, 表面處理劑種類: >> Z, 表面處理劑塗佈量: >> Z, 伸長率測試: >> N, 硬度測試碼: >> N, 抗拉強度測試: >> N, 降伏強度測試: >> N, 厚度變異: >> 0, 訂單正面顏色(五碼): >> SBW70, 正面漆膜厚: >> 25, 正面漆塗漆型式幾塗幾烤: >> 2, 修邊碼: >> Y, 重量碼: >> AW, 鋼捲捲向: >> O, 鍍層碼: >> AZ50, | F:保證1/2 ASTM 厚度公差
PPGL | 2507EFE042/001 | 1. 因鋼套桶因縫接處容易對鋼捲產生轉印，所以請確認客戶是否知悉轉印風險 (OFP00256)-{.不符.} | 1. 烤漆產品"門板"類...指定使用CSC或DS用料，切勿用其它料源 (OFP00129)-{.不符.} 2. 製造標準為MS、ASTM或銷新加坡之訂單，若無技術指定優先用料，請優先使用國內料，勿使用ANFEN (OFP00406)-{.不符.} | 1. 因鋼套桶因縫接處容易對鋼捲產生轉印，所以請確認客戶是否知悉轉印風險 (OFP00256)-{.不符.} 2. 備註：XXXXX 標準MASS=XXX 為生產與品管依據。排程MASS為請購用不用理會 (OFP00293)-{.不符.} 3. 製造標準為MS、ASTM或銷新加坡之訂單，若無技術指定優先用料，請優先使用國內料，勿使用ANFEN (OFP00406)-{.不符.} 4. 【提醒】！本單為直立式包裝，嚴禁鍍鋅或烤漆後以STAGGER捲取 (OFP00451)-{.不符.} 5. 此經銷商有簽訂1/2厚度公差保證(無厚度變異),請調整冷軋與鍍鋅厚度公差管制範圍. 保證 ASTM 厚度公差 (OFP00180)-{.不符.} | 訂單:2507EFE042/001 CPL <生產備註> 事項如下 . 指定使用CSC或中龍或者日本用料，切勿用其它料源。會訴賠... (RMK00241) . 除HGI/ HGL 訂單邊緣不噴油. 其餘皆側緣噴油 (RMK00285) | 訂單:2507EFE042/001 CR1 <生產備註> 事項如下 . 指定使用CSC或中龍或者日本用料，切勿用其它料源。會訴賠... (RMK00241) . 完軋寬度超出管制值上限≦2mm時,冷軋繼續生產並填寫品質異常通報單給鍍鋅線,以便調整張力與板溫 (RMK00278) . 此經銷商保證平均厚度在1/2厚度公差內，厚度量測NG時，如單位長度符合範圍，請放行 (RMK00402) | 訂單:2507EFE042/001 CR2 <生產備註> 事項如下 . 指定使用CSC或中龍或者日本用料，切勿用其它料源。會訴賠... (RMK00241) . 完軋寬度超出管制值上限≦2mm時,冷軋繼續生產並填寫品質異常通報單給鍍鋅線,以便調整張力與板溫 (RMK00278) . 此經銷商保證平均厚度在1/2厚度公差內，厚度量測NG時，如單位長度符合範圍，請放行 (RMK00402) | 訂單:2507EFE042/001 CG1 <生產備註> 事項如下 . 捲門用 注意鍍層控制STD 至 STD+30間 (RMK00102) . 因成形性需求故鍍層量有上限管制，排程變換前後一顆分切請U3暫留，待產線確認鍍層量後再行處置。 (RMK00102) . ★ SKP+T/L 的 EL％總和 CQ ＞0.8％,材質SAE1012＞0.6 ％ --->一定要達到不然會訴賠★ (RMK00241) . 指定使用CSC或中龍或者日本用料，切勿用其它料源。會訴賠... (RMK00241) . 因為SKP+T/L 的 EL％總和 CQ ＞0.8％,材質SAE1012＞0.6 ％以上時，烤漆品檢測試Fluting 會NG降級 (RMK00241) . 若SKP+T/L 的 EL％總和 CQ ＞0.8％,材質SAE1012＞0.6 ％ 未能符合，反應給下製程與TED工程師 (RMK00241) . 此經銷商保證平均厚度在1/2厚度公差內，厚度量測NG時，如單位長度符合範圍，請放行 (RMK00402) | 訂單:2507EFE042/001 CG2 <生產備註> 事項如下 . 捲門用 注意鍍層控制STD 至 STD+30間 (RMK00102) . 因成形性需求故鍍層量有上限管制，排程變換前後一顆分切請U3暫留，待產線確認鍍層量後再行處置。 (RMK00102) . ★ SKP+T/L 的 EL％總和 CQ ＞0.8％,材質SAE1012＞0.6 ％ --->一定要達到不然會訴賠★ (RMK00241) . 指定使用CSC或中龍或者日本用料，切勿用其它料源。會訴賠... (RMK00241) . 因為SKP+T/L 的 EL％總和 CQ ＞0.8％,材質SAE1012＞0.6 ％以上時，烤漆品檢測試Fluting 會NG降級 (RMK00241) . 若SKP+T/L 的 EL％總和 CQ ＞0.8％,材質SAE1012＞0.6 ％ 未能符合，反應給下製程與TED工程師 (RMK00241) . 此經銷商保證平均厚度在1/2厚度公差內，厚度量測NG時，如單位長度符合範圍，請放行 (RMK00402) | 訂單:2507EFE042/001 CC1 <生產備註> 事項如下 . 【MASS】BW70Z 標準MASS=60+185=245 為生產與品管依據。排程MASS為請購用不用理會 (RMK-E_CHIN) . 超低光澤產品,色差計塗佈量依據5+20U為基準. (RMK00102) . 請出口人員貼上"請勿堆疊"紅色標簽. (RMK00102) . R字頭色碼因色差對膜厚極其敏感，MASS目標102%~115%之間 (RMK00102) . R字頭色碼塗佈量須在20U以上,不然會有白色點狀(繩紋),已被客戶訴賠. (RMK00102) . 捲起單位張力請加大至 5.5 (RMK00102) . 一般CQ T/L EL％目標0.1％，視板面或狀況可做調整--->不然下製程會發生FLUTING會訴賠 (RMK00241) . ★本產品因訴賠過，一定得做 Fluting TEST，線上EL％有調整時需再確認★ (RMK00241) . 1.此為NEO塗料,色差計請用有"(20150105)"的標準樣檔名確認色差值,找不到檔案時請通知TED工程師，分機#321 (RMK00343) . 2.色差放行標準為ΔL、Δa、Δb≦±0.6,光澤放行標準放寬到7以下放行,目視色差不管制 (RMK00343) . 2015年發生過訴賠。請出口使用鋼套桶前請檢查焊接處，以免捲取後產生折痕 (RMK00381) . 此經銷商保證平均厚度在1/2厚度公差內，厚度量測NG時，如單位長度符合範圍，請放行 (RMK00402) . 【捲取】注意！本單為直立式包裝。禁用STAGGER捲取送包裝！送RCL重處理例外。 (RMK00512) | 訂單:2507EFE042/001 CC2 <生產備註> 事項如下 . 【MASS】BW70Z 標準MASS=60+185=245 為生產與品管依據。排程MASS為請購用不用理會 (RMK-E_CHIN) . 超低光澤產品,色差計塗佈量依據5+20U為基準. (RMK00102) . 請出口人員貼上"請勿堆疊"紅色標簽. (RMK00102) . R字頭色碼因色差對膜厚極其敏感，MASS目標102%~115%之間 (RMK00102) . R字頭色碼塗佈量須在20U以上,不然會有白色點狀(繩紋),已被客戶訴賠. (RMK00102) . 一般CQ T/L EL％目標0.1％，視板面或狀況可做調整--->不然下製程會發生FLUTING會訴賠 (RMK00241) . ★本產品因訴賠過，一定得做 Fluting TEST，線上EL％有調整時需再確認★ (RMK00241) . 1.此為NEO塗料,色差計請用有"(20150105)"的標準樣檔名確認色差值,找不到檔案時請通知TED工程師，分機#321 (RMK00343) . 2.色差放行標準為ΔL、Δa、Δb≦±0.6,光澤放行標準放寬到7以下放行,目視色差不管制 (RMK00343) . 2015年發生過訴賠。請出口使用鋼套桶前請檢查焊接處，以免捲取後產生折痕 (RMK00381) . 此經銷商保證平均厚度在1/2厚度公差內，厚度量測NG時，如單位長度符合範圍，請放行 (RMK00402) . 【捲取】注意！本單為直立式包裝。禁用STAGGER捲取送包裝！送RCL重處理例外。 (RMK00512) | 訂單:2507EFE042/001 RCL <生產備註> 事項如下 . 【捲取】注意！本單為直立式包裝。禁用STAGGER捲取送包裝！送RCL重處理例外。 (RMK00512) | 訂單:2507EFE042/001 CCPK 無 <生產備註> 事項 | 訂單:2507EFE042/001 CGQC 無 <品檢備註> 事項 | 訂單:2507EFE042/001 CCQC <品檢備註> 事項如下 . 【MASS】BW70Z 標準MASS=60+185=245 為生產與品管依據。排程MASS為請購用不用理會 (RMK-E_CHIN) . ★本產品因訴賠過，一定得做 Fluting TEST，線上EL％有調整時需再確認★ (RMK00241) . 1.此為NEO塗料,色差計請用有"(20150105)"的標準樣檔名確認色差值,找不到檔案時請通知TED工程師，分機#321 (RMK00343) . 2.色差放行標準為ΔL、Δa、Δb≦±0.6,光澤放行標準放寬到7以下放行,目視色差不管制 (RMK00343) . 【捲取】注意！本單為直立式包裝。禁用STAGGER捲取送包裝！送RCL重處理例外。 (RMK00512) | 訂單:2507EFE042/001 TOL 無 <生產備註> 事項 | 【MASS】BW70Z 標準MASS=60+185=245 為生產與品管依據。排程MASS為請購用不用理會^^/CC1/CC2/CCQC/^^ <<.E_CHIN 2025/07/15 11:06.>> | 訂單 2507EFE042/001 修改記錄如下: 20250714 13:24:12 (06023) 退火碼: >> S1, 用途碼: >> COA010, 背面標示: >> C852, 訂單背面顏色(五碼): >> BW70Z, 背面漆膜厚: >> NOM, 背面漆塗漆型式幾塗幾烤: >> 2, 鉻酸鹽: >> Z, 訂單厚度: >> 0.47, 訂單重: >> 50, 重量容許率(下限): >> 10, 重量容許率(上限): >> 10, 訂單寬度: >> 914, 鍍製方式: >> AC, 鋼捲內徑: >> 508, 鋼捲下限重: >> 2.5, 鋼捲上限重: >> 5, 壓花條件碼: >> -, 表面花紋: >> R, 綠色識別碼: >> -, 印刷輥號: >> -, 產品代碼: >> PPGL, 皮膜碼: >> -, 單位別: >> M, 油品種類: >> Z, 塗油量: >> Z, 包裝代碼: >> E0 , 保護膜碼: >> -, 客戶試片取樣型式: >> -, 調質碼: >> S, 套筒碼: >> S , 規格: >> A792MSSGR275, 製造標準: >> ASTM, 表面處理劑種類: >> Z, 表面處理劑塗佈量: >> Z, 伸長率測試: >> N, 硬度測試碼: >> N, 抗拉強度測試: >> N, 降伏強度測試: >> N, 厚度變異: >> 0, 訂單正面顏色(五碼): >> RYB97, 正面漆膜厚: >> 25, 正面漆塗漆型式幾塗幾烤: >> 2, 修邊碼: >> Y, 重量碼: >> AW, 鋼捲捲向: >> O, 鍍層碼: >> AZM150, | F:保證1/2 ASTM 厚度公差 | [訂單訊息通知] 2025/07/14 下午 03:44:26 *** (吳欣怡 >> 通知 >> Patty Wu, Winnie Chang, Emily Hong, XinYi Wu, Edwy Chin, YuLung Kung, B.S. Wan, Y.L. Liu, Julian Liu, Sony Su, YunTung Li) 訊息 : 此訂單有指定鋼捲三顆，第一顆：鋼號1364773 18.195MT、第二顆：鋼號1364774 18.250MT、第三顆：鋼號1364775 18.055MT
PPGL | 2507EFE042/002 | 1. 因鋼套桶因縫接處容易對鋼捲產生轉印，所以請確認客戶是否知悉轉印風險 (OFP00256)-{.不符.} 2. 避免客戶下單用途別與色碼不符 (用途碼:COA010, 正面色碼:RYF684 不符)(OFP00029)-{.不符.} | 1. 烤漆產品"門板"類...指定使用CSC或DS用料，切勿用其它料源 (OFP00129)-{.不符.} 2. 製造標準為MS、ASTM或銷新加坡之訂單，若無技術指定優先用料，請優先使用國內料，勿使用ANFEN (OFP00406)-{.不符.} | 1. 因鋼套桶因縫接處容易對鋼捲產生轉印，所以請確認客戶是否知悉轉印風險 (OFP00256)-{.不符.} 2. 備註：XXXXX 標準MASS=XXX 為生產與品管依據。排程MASS為請購用不用理會 (OFP00293)-{.不符.} 3. 製造標準為MS、ASTM或銷新加坡之訂單，若無技術指定優先用料，請優先使用國內料，勿使用ANFEN (OFP00406)-{.不符.} 4. 【提醒】！本單為直立式包裝，嚴禁鍍鋅或烤漆後以STAGGER捲取 (OFP00451)-{.不符.} 5. 此經銷商有簽訂1/2厚度公差保證(無厚度變異),請調整冷軋與鍍鋅厚度公差管制範圍. 保證 ASTM 厚度公差 (OFP00180)-{.不符.} | 訂單:2507EFE042/002 CPL <生產備註> 事項如下 . 指定使用CSC或中龍或者日本用料，切勿用其它料源。會訴賠... (RMK00241) . 除HGI/ HGL 訂單邊緣不噴油. 其餘皆側緣噴油 (RMK00285) | 訂單:2507EFE042/002 CR1 <生產備註> 事項如下 . 指定使用CSC或中龍或者日本用料，切勿用其它料源。會訴賠... (RMK00241) . 完軋寬度超出管制值上限≦2mm時,冷軋繼續生產並填寫品質異常通報單給鍍鋅線,以便調整張力與板溫 (RMK00278) . 此經銷商保證平均厚度在1/2厚度公差內，厚度量測NG時，如單位長度符合範圍，請放行 (RMK00402) | 訂單:2507EFE042/002 CR2 <生產備註> 事項如下 . 指定使用CSC或中龍或者日本用料，切勿用其它料源。會訴賠... (RMK00241) . 完軋寬度超出管制值上限≦2mm時,冷軋繼續生產並填寫品質異常通報單給鍍鋅線,以便調整張力與板溫 (RMK00278) . 此經銷商保證平均厚度在1/2厚度公差內，厚度量測NG時，如單位長度符合範圍，請放行 (RMK00402) | 訂單:2507EFE042/002 CG1 <生產備註> 事項如下 . 捲門用 注意鍍層控制STD 至 STD+30間 (RMK00102) . 因成形性需求故鍍層量有上限管制，排程變換前後一顆分切請U3暫留，待產線確認鍍層量後再行處置。 (RMK00102) . ★ SKP+T/L 的 EL％總和 CQ ＞0.8％,材質SAE1012＞0.6 ％ --->一定要達到不然會訴賠★ (RMK00241) . 指定使用CSC或中龍或者日本用料，切勿用其它料源。會訴賠... (RMK00241) . 因為SKP+T/L 的 EL％總和 CQ ＞0.8％,材質SAE1012＞0.6 ％以上時，烤漆品檢測試Fluting 會NG降級 (RMK00241) . 若SKP+T/L 的 EL％總和 CQ ＞0.8％,材質SAE1012＞0.6 ％ 未能符合，反應給下製程與TED工程師 (RMK00241) . 此經銷商保證平均厚度在1/2厚度公差內，厚度量測NG時，如單位長度符合範圍，請放行 (RMK00402) | 訂單:2507EFE042/002 CG2 <生產備註> 事項如下 . 捲門用 注意鍍層控制STD 至 STD+30間 (RMK00102) . 因成形性需求故鍍層量有上限管制，排程變換前後一顆分切請U3暫留，待產線確認鍍層量後再行處置。 (RMK00102) . ★ SKP+T/L 的 EL％總和 CQ ＞0.8％,材質SAE1012＞0.6 ％ --->一定要達到不然會訴賠★ (RMK00241) . 指定使用CSC或中龍或者日本用料，切勿用其它料源。會訴賠... (RMK00241) . 因為SKP+T/L 的 EL％總和 CQ ＞0.8％,材質SAE1012＞0.6 ％以上時，烤漆品檢測試Fluting 會NG降級 (RMK00241) . 若SKP+T/L 的 EL％總和 CQ ＞0.8％,材質SAE1012＞0.6 ％ 未能符合，反應給下製程與TED工程師 (RMK00241) . 此經銷商保證平均厚度在1/2厚度公差內，厚度量測NG時，如單位長度符合範圍，請放行 (RMK00402) | 訂單:2507EFE042/002 CC1 <生產備註> 事項如下 . 【MASS】BW70Z 標準MASS=60+185=245 為生產與品管依據。排程MASS為請購用不用理會 (RMK-E_CHIN) . 超低光澤產品,色差計塗佈量依據5+20U為基準. (RMK00102) . 請出口人員貼上"請勿堆疊"紅色標簽. (RMK00102) . R字頭色碼因色差對膜厚極其敏感，MASS目標102%~115%之間 (RMK00102) . R字頭色碼塗佈量須在20U以上,不然會有白色點狀(繩紋),已被客戶訴賠. (RMK00102) . 捲起單位張力請加大至 5.5 (RMK00102) . 一般CQ T/L EL％目標0.1％，視板面或狀況可做調整--->不然下製程會發生FLUTING會訴賠 (RMK00241) . ★本產品因訴賠過，一定得做 Fluting TEST，線上EL％有調整時需再確認★ (RMK00241) . 2015年發生過訴賠。請出口使用鋼套桶前請檢查焊接處，以免捲取後產生折痕 (RMK00381) . 此經銷商保證平均厚度在1/2厚度公差內，厚度量測NG時，如單位長度符合範圍，請放行 (RMK00402) . 【捲取】注意！本單為直立式包裝。禁用STAGGER捲取送包裝！送RCL重處理例外。 (RMK00512) | 訂單:2507EFE042/002 CC2 <生產備註> 事項如下 . 【MASS】BW70Z 標準MASS=60+185=245 為生產與品管依據。排程MASS為請購用不用理會 (RMK-E_CHIN) . 超低光澤產品,色差計塗佈量依據5+20U為基準. (RMK00102) . 請出口人員貼上"請勿堆疊"紅色標簽. (RMK00102) . R字頭色碼因色差對膜厚極其敏感，MASS目標102%~115%之間 (RMK00102) . R字頭色碼塗佈量須在20U以上,不然會有白色點狀(繩紋),已被客戶訴賠. (RMK00102) . 一般CQ T/L EL％目標0.1％，視板面或狀況可做調整--->不然下製程會發生FLUTING會訴賠 (RMK00241) . ★本產品因訴賠過，一定得做 Fluting TEST，線上EL％有調整時需再確認★ (RMK00241) . 2015年發生過訴賠。請出口使用鋼套桶前請檢查焊接處，以免捲取後產生折痕 (RMK00381) . 此經銷商保證平均厚度在1/2厚度公差內，厚度量測NG時，如單位長度符合範圍，請放行 (RMK00402) . 【捲取】注意！本單為直立式包裝。禁用STAGGER捲取送包裝！送RCL重處理例外。 (RMK00512) | 訂單:2507EFE042/002 RCL <生產備註> 事項如下 . 【捲取】注意！本單為直立式包裝。禁用STAGGER捲取送包裝！送RCL重處理例外。 (RMK00512) | 訂單:2507EFE042/002 CCPK 無 <生產備註> 事項 | 訂單:2507EFE042/002 CGQC 無 <品檢備註> 事項 | 訂單:2507EFE042/002 CCQC <品檢備註> 事項如下 . 【MASS】BW70Z 標準MASS=60+185=245 為生產與品管依據。排程MASS為請購用不用理會 (RMK-E_CHIN) . ★本產品因訴賠過，一定得做 Fluting TEST，線上EL％有調整時需再確認★ (RMK00241) . 【捲取】注意！本單為直立式包裝。禁用STAGGER捲取送包裝！送RCL重處理例外。 (RMK00512) | 訂單:2507EFE042/002 TOL 無 <生產備註> 事項 | 【MASS】BW70Z 標準MASS=60+185=245 為生產與品管依據。排程MASS為請購用不用理會^^/CC1/CC2/CCQC/^^ <<.E_CHIN 2025/07/15 11:09.>> | 訂單 2507EFE042/002 修改記錄如下: 20250714 13:24:15 (06023) 退火碼: >> S1, 用途碼: >> COA010, 背面標示: >> C852, 訂單背面顏色(五碼): >> BW70Z, 背面漆膜厚: >> NOM, 背面漆塗漆型式幾塗幾烤: >> 2, 鉻酸鹽: >> Z, 訂單厚度: >> 0.47, 訂單重: >> 50, 重量容許率(下限): >> 10, 重量容許率(上限): >> 10, 訂單寬度: >> 914, 鍍製方式: >> AC, 鋼捲內徑: >> 508, 鋼捲下限重: >> 2.5, 鋼捲上限重: >> 5, 壓花條件碼: >> -, 表面花紋: >> R, 綠色識別碼: >> -, 印刷輥號: >> -, 產品代碼: >> PPGL, 皮膜碼: >> -, 單位別: >> M, 油品種類: >> Z, 塗油量: >> Z, 包裝代碼: >> E0 , 保護膜碼: >> -, 客戶試片取樣型式: >> -, 調質碼: >> S, 套筒碼: >> S , 規格: >> A792MSSGR275, 製造標準: >> ASTM, 表面處理劑種類: >> Z, 表面處理劑塗佈量: >> Z, 伸長率測試: >> N, 硬度測試碼: >> N, 抗拉強度測試: >> N, 降伏強度測試: >> N, 厚度變異: >> 0, 訂單正面顏色(五碼): >> RYF68, 正面漆膜厚: >> 25, 正面漆塗漆型式幾塗幾烤: >> 2, 修邊碼: >> Y, 重量碼: >> AW, 鋼捲捲向: >> O, 鍍層碼: >> AZM150, | F:保證1/2 ASTM 厚度公差 | [訂單訊息通知] 2025/07/14 下午 03:51:09 *** (吳欣怡 >> 通知 >> Patty Wu, Winnie Chang, Emily Hong, XinYi Wu, Edwy Chin, YuLung Kung, B.S. Wan, Y.L. Liu, Julian Liu, Sony Su, YunTung Li) 訊息 : 此訂單有指定鋼捲三顆，第一顆：鋼號1364776 18.100MT、第二顆：鋼號1364778 18.520MT、第三顆：鋼號1364779 18.175MT
PPGL | 2507EFE043/001 | 1. 因鋼套桶因縫接處容易對鋼捲產生轉印，所以請確認客戶是否知悉轉印風險 (OFP00256)-{.不符.} | 1. 烤漆產品"門板"類...指定使用CSC或DS用料，切勿用其它料源 (OFP00129)-{.不符.} 2. 製造標準為MS、ASTM或銷新加坡之訂單，若無技術指定優先用料，請優先使用國內料，勿使用ANFEN (OFP00406)-{.不符.} | 1. 因鋼套桶因縫接處容易對鋼捲產生轉印，所以請確認客戶是否知悉轉印風險 (OFP00256)-{.不符.} 2. 備註：XXXXX 標準MASS=XXX 為生產與品管依據。排程MASS為請購用不用理會 (OFP00293)-{.不符.} 3. 製造標準為MS、ASTM或銷新加坡之訂單，若無技術指定優先用料，請優先使用國內料，勿使用ANFEN (OFP00406)-{.不符.} 4. 【提醒】！本單為直立式包裝，嚴禁鍍鋅或烤漆後以STAGGER捲取 (OFP00451)-{.不符.} 5. 此經銷商有簽訂1/2厚度公差保證(無厚度變異),請調整冷軋與鍍鋅厚度公差管制範圍. 保證 ASTM 厚度公差 (OFP00180)-{.不符.} | 訂單:2507EFE043/001 CPL <生產備註> 事項如下 . 指定使用CSC或中龍或者日本用料，切勿用其它料源。會訴賠... (RMK00241) . 除HGI/ HGL 訂單邊緣不噴油. 其餘皆側緣噴油 (RMK00285) | 訂單:2507EFE043/001 CR1 <生產備註> 事項如下 . 指定使用CSC或中龍或者日本用料，切勿用其它料源。會訴賠... (RMK00241) . 完軋寬度超出管制值上限≦2mm時,冷軋繼續生產並填寫品質異常通報單給鍍鋅線,以便調整張力與板溫 (RMK00278) . 此經銷商保證平均厚度在1/2厚度公差內，厚度量測NG時，如單位長度符合範圍，請放行 (RMK00402) | 訂單:2507EFE043/001 CR2 <生產備註> 事項如下 . 指定使用CSC或中龍或者日本用料，切勿用其它料源。會訴賠... (RMK00241) . 完軋寬度超出管制值上限≦2mm時,冷軋繼續生產並填寫品質異常通報單給鍍鋅線,以便調整張力與板溫 (RMK00278) . 此經銷商保證平均厚度在1/2厚度公差內，厚度量測NG時，如單位長度符合範圍，請放行 (RMK00402) | 訂單:2507EFE043/001 CG1 <生產備註> 事項如下 . 捲門用 注意鍍層控制STD 至 STD+30間 (RMK00102) . 因成形性需求故鍍層量有上限管制，排程變換前後一顆分切請U3暫留，待產線確認鍍層量後再行處置。 (RMK00102) . ★ SKP+T/L 的 EL％總和 CQ ＞0.8％,材質SAE1012＞0.6 ％ --->一定要達到不然會訴賠★ (RMK00241) . 指定使用CSC或中龍或者日本用料，切勿用其它料源。會訴賠... (RMK00241) . 因為SKP+T/L 的 EL％總和 CQ ＞0.8％,材質SAE1012＞0.6 ％以上時，烤漆品檢測試Fluting 會NG降級 (RMK00241) . 若SKP+T/L 的 EL％總和 CQ ＞0.8％,材質SAE1012＞0.6 ％ 未能符合，反應給下製程與TED工程師 (RMK00241) . 此經銷商保證平均厚度在1/2厚度公差內，厚度量測NG時，如單位長度符合範圍，請放行 (RMK00402) | 訂單:2507EFE043/001 CG2 <生產備註> 事項如下 . 捲門用 注意鍍層控制STD 至 STD+30間 (RMK00102) . 因成形性需求故鍍層量有上限管制，排程變換前後一顆分切請U3暫留，待產線確認鍍層量後再行處置。 (RMK00102) . ★ SKP+T/L 的 EL％總和 CQ ＞0.8％,材質SAE1012＞0.6 ％ --->一定要達到不然會訴賠★ (RMK00241) . 指定使用CSC或中龍或者日本用料，切勿用其它料源。會訴賠... (RMK00241) . 因為SKP+T/L 的 EL％總和 CQ ＞0.8％,材質SAE1012＞0.6 ％以上時，烤漆品檢測試Fluting 會NG降級 (RMK00241) . 若SKP+T/L 的 EL％總和 CQ ＞0.8％,材質SAE1012＞0.6 ％ 未能符合，反應給下製程與TED工程師 (RMK00241) . 此經銷商保證平均厚度在1/2厚度公差內，厚度量測NG時，如單位長度符合範圍，請放行 (RMK00402) | 訂單:2507EFE043/001 CC1 <生產備註> 事項如下 . 【MASS】BW70Z 標準MASS=60+185=245 為生產與品管依據。排程MASS為請購用不用理會 (RMK-E_CHIN) . 超低光澤產品,色差計塗佈量依據5+20U為基準. (RMK00102) . 請出口人員貼上"請勿堆疊"紅色標簽. (RMK00102) . R字頭色碼因色差對膜厚極其敏感，MASS目標102%~115%之間 (RMK00102) . R字頭色碼塗佈量須在20U以上,不然會有白色點狀(繩紋),已被客戶訴賠. (RMK00102) . 捲起單位張力請加大至 5.5 (RMK00102) . 一般CQ T/L EL％目標0.1％，視板面或狀況可做調整--->不然下製程會發生FLUTING會訴賠 (RMK00241) . ★本產品因訴賠過，一定得做 Fluting TEST，線上EL％有調整時需再確認★ (RMK00241) . 1.此為NEO塗料,色差計請用有"(20150105)"的標準樣檔名確認色差值,找不到檔案時請通知TED工程師，分機#321 (RMK00343) . 2.色差放行標準為ΔL、Δa、Δb≦±0.6,光澤放行標準放寬到7以下放行,目視色差不管制 (RMK00343) . 2015年發生過訴賠。請出口使用鋼套桶前請檢查焊接處，以免捲取後產生折痕 (RMK00381) . 此經銷商保證平均厚度在1/2厚度公差內，厚度量測NG時，如單位長度符合範圍，請放行 (RMK00402) . 【捲取】注意！本單為直立式包裝。禁用STAGGER捲取送包裝！送RCL重處理例外。 (RMK00512) | 訂單:2507EFE043/001 CC2 <生產備註> 事項如下 . 【MASS】BW70Z 標準MASS=60+185=245 為生產與品管依據。排程MASS為請購用不用理會 (RMK-E_CHIN) . 超低光澤產品,色差計塗佈量依據5+20U為基準. (RMK00102) . 請出口人員貼上"請勿堆疊"紅色標簽. (RMK00102) . R字頭色碼因色差對膜厚極其敏感，MASS目標102%~115%之間 (RMK00102) . R字頭色碼塗佈量須在20U以上,不然會有白色點狀(繩紋),已被客戶訴賠. (RMK00102) . 一般CQ T/L EL％目標0.1％，視板面或狀況可做調整--->不然下製程會發生FLUTING會訴賠 (RMK00241) . ★本產品因訴賠過，一定得做 Fluting TEST，線上EL％有調整時需再確認★ (RMK00241) . 1.此為NEO塗料,色差計請用有"(20150105)"的標準樣檔名確認色差值,找不到檔案時請通知TED工程師，分機#321 (RMK00343) . 2.色差放行標準為ΔL、Δa、Δb≦±0.6,光澤放行標準放寬到7以下放行,目視色差不管制 (RMK00343) . 2015年發生過訴賠。請出口使用鋼套桶前請檢查焊接處，以免捲取後產生折痕 (RMK00381) . 此經銷商保證平均厚度在1/2厚度公差內，厚度量測NG時，如單位長度符合範圍，請放行 (RMK00402) . 【捲取】注意！本單為直立式包裝。禁用STAGGER捲取送包裝！送RCL重處理例外。 (RMK00512) | 訂單:2507EFE043/001 RCL <生產備註> 事項如下 . 【捲取】注意！本單為直立式包裝。禁用STAGGER捲取送包裝！送RCL重處理例外。 (RMK00512) | 訂單:2507EFE043/001 CCPK 無 <生產備註> 事項 | 訂單:2507EFE043/001 CGQC 無 <品檢備註> 事項 | 訂單:2507EFE043/001 CCQC <品檢備註> 事項如下 . 【MASS】BW70Z 標準MASS=60+185=245 為生產與品管依據。排程MASS為請購用不用理會 (RMK-E_CHIN) . ★本產品因訴賠過，一定得做 Fluting TEST，線上EL％有調整時需再確認★ (RMK00241) . 1.此為NEO塗料,色差計請用有"(20150105)"的標準樣檔名確認色差值,找不到檔案時請通知TED工程師，分機#321 (RMK00343) . 2.色差放行標準為ΔL、Δa、Δb≦±0.6,光澤放行標準放寬到7以下放行,目視色差不管制 (RMK00343) . 【捲取】注意！本單為直立式包裝。禁用STAGGER捲取送包裝！送RCL重處理例外。 (RMK00512) | 訂單:2507EFE043/001 TOL 無 <生產備註> 事項 | 【MASS】BW70Z 標準MASS=60+185=245 為生產與品管依據。排程MASS為請購用不用理會^^/CC1/CC2/CCQC/^^ <<.E_CHIN 2025/07/15 10:42.>> | 訂單 2507EFE043/001 修改記錄如下: 20250714 14:16:42 (06023) 退火碼: >> S1, 用途碼: >> COA010, 背面標示: >> C852, 訂單背面顏色(五碼): >> BW70Z, 背面漆膜厚: >> NOM, 背面漆塗漆型式幾塗幾烤: >> 2, 鉻酸鹽: >> Z, 訂單厚度: >> 0.47, 訂單重: >> 50, 重量容許率(下限): >> 10, 重量容許率(上限): >> 10, 訂單寬度: >> 914, 鍍製方式: >> AC, 鋼捲內徑: >> 508, 鋼捲下限重: >> 2.5, 鋼捲上限重: >> 5, 壓花條件碼: >> -, 表面花紋: >> R, 綠色識別碼: >> -, 印刷輥號: >> -, 產品代碼: >> PPGL, 皮膜碼: >> -, 單位別: >> M, 油品種類: >> Z, 塗油量: >> Z, 包裝代碼: >> E0 , 保護膜碼: >> -, 客戶試片取樣型式: >> -, 調質碼: >> S, 套筒碼: >> S , 規格: >> A792MSSGR275, 製造標準: >> ASTM, 表面處理劑種類: >> Z, 表面處理劑塗佈量: >> Z, 伸長率測試: >> N, 硬度測試碼: >> N, 抗拉強度測試: >> N, 降伏強度測試: >> N, 厚度變異: >> 0, 訂單正面顏色(五碼): >> RYB97, 正面漆膜厚: >> 25, 正面漆塗漆型式幾塗幾烤: >> 2, 修邊碼: >> Y, 重量碼: >> AW, 鋼捲捲向: >> O, 鍍層碼: >> AZM150, | F:保證1/2 ASTM 厚度公差 | [訂單訊息通知] 2025/07/14 3:57:20 PM 訂單訊息通知 (吳欣怡 >> 通知 >> Patty Wu, Winnie Chang, Emily Hong, XinYi Wu, Edwy Chin, YuLung Kung, B.S. Wan, Y.L. Liu, Julian Liu, Sony Su, YunTung Li) 訂單訊息 : 有指定鋼捲，會再通知，麻煩請留意，謝謝。 [訂單訊息通知] 2025/07/15 上午 10:38:04 *** (張芬芬 >> 通知 >> Patty Wu, Winnie Chang, Emily Hong, XinYi Wu, Edwy Chin, YuLung Kung, B.S. Wan, Y.L. Liu, Julian Liu, Sony Su, YunTung Li) 訊息 : 不用指定鋼捲了
PPGL | 2507EFE043/002 | 1. 因鋼套桶因縫接處容易對鋼捲產生轉印，所以請確認客戶是否知悉轉印風險 (OFP00256)-{.不符.} | 1. 烤漆產品"門板"類...指定使用CSC或DS用料，切勿用其它料源 (OFP00129)-{.不符.} 2. 製造標準為MS、ASTM或銷新加坡之訂單，若無技術指定優先用料，請優先使用國內料，勿使用ANFEN (OFP00406)-{.不符.} | 1. 因鋼套桶因縫接處容易對鋼捲產生轉印，所以請確認客戶是否知悉轉印風險 (OFP00256)-{.不符.} 2. 備註：XXXXX 標準MASS=XXX 為生產與品管依據。排程MASS為請購用不用理會 (OFP00293)-{.不符.} 3. 製造標準為MS、ASTM或銷新加坡之訂單，若無技術指定優先用料，請優先使用國內料，勿使用ANFEN (OFP00406)-{.不符.} 4. 【提醒】！本單為直立式包裝，嚴禁鍍鋅或烤漆後以STAGGER捲取 (OFP00451)-{.不符.} 5. 此經銷商有簽訂1/2厚度公差保證(無厚度變異),請調整冷軋與鍍鋅厚度公差管制範圍. 保證 ASTM 厚度公差 (OFP00180)-{.不符.} | 訂單:2507EFE043/002 CPL <生產備註> 事項如下 . 指定使用CSC或中龍或者日本用料，切勿用其它料源。會訴賠... (RMK00241) . 除HGI/ HGL 訂單邊緣不噴油. 其餘皆側緣噴油 (RMK00285) | 訂單:2507EFE043/002 CR1 <生產備註> 事項如下 . 指定使用CSC或中龍或者日本用料，切勿用其它料源。會訴賠... (RMK00241) . 完軋寬度超出管制值上限≦2mm時,冷軋繼續生產並填寫品質異常通報單給鍍鋅線,以便調整張力與板溫 (RMK00278) . 此經銷商保證平均厚度在1/2厚度公差內，厚度量測NG時，如單位長度符合範圍，請放行 (RMK00402) | 訂單:2507EFE043/002 CR2 <生產備註> 事項如下 . 指定使用CSC或中龍或者日本用料，切勿用其它料源。會訴賠... (RMK00241) . 完軋寬度超出管制值上限≦2mm時,冷軋繼續生產並填寫品質異常通報單給鍍鋅線,以便調整張力與板溫 (RMK00278) . 此經銷商保證平均厚度在1/2厚度公差內，厚度量測NG時，如單位長度符合範圍，請放行 (RMK00402) | 訂單:2507EFE043/002 CG1 <生產備註> 事項如下 . 捲門用 注意鍍層控制STD 至 STD+30間 (RMK00102) . 因成形性需求故鍍層量有上限管制，排程變換前後一顆分切請U3暫留，待產線確認鍍層量後再行處置。 (RMK00102) . ★ SKP+T/L 的 EL％總和 CQ ＞0.8％,材質SAE1012＞0.6 ％ --->一定要達到不然會訴賠★ (RMK00241) . 指定使用CSC或中龍或者日本用料，切勿用其它料源。會訴賠... (RMK00241) . 因為SKP+T/L 的 EL％總和 CQ ＞0.8％,材質SAE1012＞0.6 ％以上時，烤漆品檢測試Fluting 會NG降級 (RMK00241) . 若SKP+T/L 的 EL％總和 CQ ＞0.8％,材質SAE1012＞0.6 ％ 未能符合，反應給下製程與TED工程師 (RMK00241) . 此經銷商保證平均厚度在1/2厚度公差內，厚度量測NG時，如單位長度符合範圍，請放行 (RMK00402) | 訂單:2507EFE043/002 CG2 <生產備註> 事項如下 . 捲門用 注意鍍層控制STD 至 STD+30間 (RMK00102) . 因成形性需求故鍍層量有上限管制，排程變換前後一顆分切請U3暫留，待產線確認鍍層量後再行處置。 (RMK00102) . ★ SKP+T/L 的 EL％總和 CQ ＞0.8％,材質SAE1012＞0.6 ％ --->一定要達到不然會訴賠★ (RMK00241) . 指定使用CSC或中龍或者日本用料，切勿用其它料源。會訴賠... (RMK00241) . 因為SKP+T/L 的 EL％總和 CQ ＞0.8％,材質SAE1012＞0.6 ％以上時，烤漆品檢測試Fluting 會NG降級 (RMK00241) . 若SKP+T/L 的 EL％總和 CQ ＞0.8％,材質SAE1012＞0.6 ％ 未能符合，反應給下製程與TED工程師 (RMK00241) . 此經銷商保證平均厚度在1/2厚度公差內，厚度量測NG時，如單位長度符合範圍，請放行 (RMK00402) | 訂單:2507EFE043/002 CC1 <生產備註> 事項如下 . 【MASS】BW70Z 標準MASS=60+185=245 為生產與品管依據。排程MASS為請購用不用理會 (RMK-E_CHIN) . 超低光澤產品,色差計塗佈量依據5+20U為基準. (RMK00102) . 請出口人員貼上"請勿堆疊"紅色標簽. (RMK00102) . R字頭色碼因色差對膜厚極其敏感，MASS目標102%~115%之間 (RMK00102) . R字頭色碼塗佈量須在20U以上,不然會有白色點狀(繩紋),已被客戶訴賠. (RMK00102) . 捲起單位張力請加大至 5.5 (RMK00102) . 本色容易有色差，尚未找到解決對策前，必須塗料商到場協助。 (RMK00221) . ★★★接到排程看到此一備註，請知會 TDCC 雯青#314 (RMK00221) . 一般CQ T/L EL％目標0.1％，視板面或狀況可做調整--->不然下製程會發生FLUTING會訴賠 (RMK00241) . ★本產品因訴賠過，一定得做 Fluting TEST，線上EL％有調整時需再確認★ (RMK00241) . 1.此為NEO塗料,色差計請用有"(20150105)"的標準樣檔名確認色差值,找不到檔案時請通知TED工程師，分機#321 (RMK00343) . 2.色差放行標準為ΔL、Δa、Δb≦±0.6,光澤放行標準放寬到7以下放行,目視色差不管制 (RMK00343) . 2015年發生過訴賠。請出口使用鋼套桶前請檢查焊接處，以免捲取後產生折痕 (RMK00381) . 此經銷商保證平均厚度在1/2厚度公差內，厚度量測NG時，如單位長度符合範圍，請放行 (RMK00402) . 【捲取】注意！本單為直立式包裝。禁用STAGGER捲取送包裝！送RCL重處理例外。 (RMK00512) | 訂單:2507EFE043/002 CC2 <生產備註> 事項如下 . 【MASS】BW70Z 標準MASS=60+185=245 為生產與品管依據。排程MASS為請購用不用理會 (RMK-E_CHIN) . 超低光澤產品,色差計塗佈量依據5+20U為基準. (RMK00102) . 請出口人員貼上"請勿堆疊"紅色標簽. (RMK00102) . R字頭色碼因色差對膜厚極其敏感，MASS目標102%~115%之間 (RMK00102) . R字頭色碼塗佈量須在20U以上,不然會有白色點狀(繩紋),已被客戶訴賠. (RMK00102) . 本色容易有色差，尚未找到解決對策前，必須塗料商到場協助。 (RMK00221) . ★★★接到排程看到此一備註，請知會 TDCC 雯青#314 (RMK00221) . 一般CQ T/L EL％目標0.1％，視板面或狀況可做調整--->不然下製程會發生FLUTING會訴賠 (RMK00241) . ★本產品因訴賠過，一定得做 Fluting TEST，線上EL％有調整時需再確認★ (RMK00241) . 1.此為NEO塗料,色差計請用有"(20150105)"的標準樣檔名確認色差值,找不到檔案時請通知TED工程師，分機#321 (RMK00343) . 2.色差放行標準為ΔL、Δa、Δb≦±0.6,光澤放行標準放寬到7以下放行,目視色差不管制 (RMK00343) . 2015年發生過訴賠。請出口使用鋼套桶前請檢查焊接處，以免捲取後產生折痕 (RMK00381) . 此經銷商保證平均厚度在1/2厚度公差內，厚度量測NG時，如單位長度符合範圍，請放行 (RMK00402) . 【捲取】注意！本單為直立式包裝。禁用STAGGER捲取送包裝！送RCL重處理例外。 (RMK00512) | 訂單:2507EFE043/002 RCL <生產備註> 事項如下 . 【捲取】注意！本單為直立式包裝。禁用STAGGER捲取送包裝！送RCL重處理例外。 (RMK00512) | 訂單:2507EFE043/002 CCPK 無 <生產備註> 事項 | 訂單:2507EFE043/002 CGQC 無 <品檢備註> 事項 | 訂單:2507EFE043/002 CCQC <品檢備註> 事項如下 . 【MASS】BW70Z 標準MASS=60+185=245 為生產與品管依據。排程MASS為請購用不用理會 (RMK-E_CHIN) . ★本產品因訴賠過，一定得做 Fluting TEST，線上EL％有調整時需再確認★ (RMK00241) . 1.此為NEO塗料,色差計請用有"(20150105)"的標準樣檔名確認色差值,找不到檔案時請通知TED工程師，分機#321 (RMK00343) . 2.色差放行標準為ΔL、Δa、Δb≦±0.6,光澤放行標準放寬到7以下放行,目視色差不管制 (RMK00343) . 【捲取】注意！本單為直立式包裝。禁用STAGGER捲取送包裝！送RCL重處理例外。 (RMK00512) | 訂單:2507EFE043/002 TOL 無 <生產備註> 事項 | 【MASS】BW70Z 標準MASS=60+185=245 為生產與品管依據。排程MASS為請購用不用理會^^/CC1/CC2/CCQC/^^ <<.E_CHIN 2025/07/15 10:52.>> | 訂單 2507EFE043/002 修改記錄如下: 20250714 14:17:56 (06023) 退火碼: >> S1, 用途碼: >> COA010, 背面標示: >> C852, 訂單背面顏色(五碼): >> BW70Z, 背面漆膜厚: >> NOM, 背面漆塗漆型式幾塗幾烤: >> 2, 鉻酸鹽: >> Z, 訂單厚度: >> 0.47, 訂單重: >> 50, 重量容許率(下限): >> 10, 重量容許率(上限): >> 10, 訂單寬度: >> 914, 鍍製方式: >> AC, 鋼捲內徑: >> 508, 鋼捲下限重: >> 2.5, 鋼捲上限重: >> 5, 壓花條件碼: >> -, 表面花紋: >> R, 綠色識別碼: >> -, 印刷輥號: >> -, 產品代碼: >> PPGL, 皮膜碼: >> -, 單位別: >> M, 油品種類: >> Z, 塗油量: >> Z, 包裝代碼: >> E0 , 保護膜碼: >> -, 客戶試片取樣型式: >> -, 調質碼: >> S, 套筒碼: >> S , 規格: >> A792MSSGR275, 製造標準: >> ASTM, 表面處理劑種類: >> Z, 表面處理劑塗佈量: >> Z, 伸長率測試: >> N, 硬度測試碼: >> N, 抗拉強度測試: >> N, 降伏強度測試: >> N, 厚度變異: >> 0, 訂單正面顏色(五碼): >> RBB56, 正面漆膜厚: >> 25, 正面漆塗漆型式幾塗幾烤: >> 2, 修邊碼: >> Y, 重量碼: >> AW, 鋼捲捲向: >> O, 鍍層碼: >> AZM150, | F:保證1/2 ASTM 厚度公差 | [訂單訊息通知] 2025/07/14 3:57:20 PM 訂單訊息通知 (吳欣怡 >> 通知 >> Patty Wu, Winnie Chang, Emily Hong, XinYi Wu, Edwy Chin, YuLung Kung, B.S. Wan, Y.L. Liu, Julian Liu, Sony Su, YunTung Li) 訂單訊息 : 有指定鋼捲，會再通知，麻煩請留意，謝謝。 [訂單訊息通知] 2025/07/15 上午 10:38:43 *** (張芬芬 >> 通知 >> Patty Wu, Winnie Chang, Emily Hong, XinYi Wu, Edwy Chin, YuLung Kung, B.S. Wan, Y.L. Liu, Julian Liu, Sony Su, YunTung Li) 訊息 : 不用指定鋼捲了
PPGL | 2507EFE043/003 | 1. 因鋼套桶因縫接處容易對鋼捲產生轉印，所以請確認客戶是否知悉轉印風險 (OFP00256)-{.不符.} | 1. 烤漆產品"門板"類...指定使用CSC或DS用料，切勿用其它料源 (OFP00129)-{.不符.} 2. 製造標準為MS、ASTM或銷新加坡之訂單，若無技術指定優先用料，請優先使用國內料，勿使用ANFEN (OFP00406)-{.不符.} | 1. 因鋼套桶因縫接處容易對鋼捲產生轉印，所以請確認客戶是否知悉轉印風險 (OFP00256)-{.不符.} 2. 備註：XXXXX 標準MASS=XXX 為生產與品管依據。排程MASS為請購用不用理會 (OFP00293)-{.不符.} 3. 製造標準為MS、ASTM或銷新加坡之訂單，若無技術指定優先用料，請優先使用國內料，勿使用ANFEN (OFP00406)-{.不符.} 4. 【提醒】！本單為直立式包裝，嚴禁鍍鋅或烤漆後以STAGGER捲取 (OFP00451)-{.不符.} 5. 此經銷商有簽訂1/2厚度公差保證(無厚度變異),請調整冷軋與鍍鋅厚度公差管制範圍. 保證 ASTM 厚度公差 (OFP00180)-{.不符.} | 訂單:2507EFE043/003 CPL <生產備註> 事項如下 . 指定使用CSC或中龍或者日本用料，切勿用其它料源。會訴賠... (RMK00241) . 除HGI/ HGL 訂單邊緣不噴油. 其餘皆側緣噴油 (RMK00285) | 訂單:2507EFE043/003 CR1 <生產備註> 事項如下 . 指定使用CSC或中龍或者日本用料，切勿用其它料源。會訴賠... (RMK00241) . 完軋寬度超出管制值上限≦2mm時,冷軋繼續生產並填寫品質異常通報單給鍍鋅線,以便調整張力與板溫 (RMK00278) . 此經銷商保證平均厚度在1/2厚度公差內，厚度量測NG時，如單位長度符合範圍，請放行 (RMK00402) | 訂單:2507EFE043/003 CR2 <生產備註> 事項如下 . 指定使用CSC或中龍或者日本用料，切勿用其它料源。會訴賠... (RMK00241) . 完軋寬度超出管制值上限≦2mm時,冷軋繼續生產並填寫品質異常通報單給鍍鋅線,以便調整張力與板溫 (RMK00278) . 此經銷商保證平均厚度在1/2厚度公差內，厚度量測NG時，如單位長度符合範圍，請放行 (RMK00402) | 訂單:2507EFE043/003 CG1 <生產備註> 事項如下 . 捲門用 注意鍍層控制STD 至 STD+30間 (RMK00102) . 因成形性需求故鍍層量有上限管制，排程變換前後一顆分切請U3暫留，待產線確認鍍層量後再行處置。 (RMK00102) . ★ SKP+T/L 的 EL％總和 CQ ＞0.8％,材質SAE1012＞0.6 ％ --->一定要達到不然會訴賠★ (RMK00241) . 指定使用CSC或中龍或者日本用料，切勿用其它料源。會訴賠... (RMK00241) . 因為SKP+T/L 的 EL％總和 CQ ＞0.8％,材質SAE1012＞0.6 ％以上時，烤漆品檢測試Fluting 會NG降級 (RMK00241) . 若SKP+T/L 的 EL％總和 CQ ＞0.8％,材質SAE1012＞0.6 ％ 未能符合，反應給下製程與TED工程師 (RMK00241) . 此經銷商保證平均厚度在1/2厚度公差內，厚度量測NG時，如單位長度符合範圍，請放行 (RMK00402) | 訂單:2507EFE043/003 CG2 <生產備註> 事項如下 . 捲門用 注意鍍層控制STD 至 STD+30間 (RMK00102) . 因成形性需求故鍍層量有上限管制，排程變換前後一顆分切請U3暫留，待產線確認鍍層量後再行處置。 (RMK00102) . ★ SKP+T/L 的 EL％總和 CQ ＞0.8％,材質SAE1012＞0.6 ％ --->一定要達到不然會訴賠★ (RMK00241) . 指定使用CSC或中龍或者日本用料，切勿用其它料源。會訴賠... (RMK00241) . 因為SKP+T/L 的 EL％總和 CQ ＞0.8％,材質SAE1012＞0.6 ％以上時，烤漆品檢測試Fluting 會NG降級 (RMK00241) . 若SKP+T/L 的 EL％總和 CQ ＞0.8％,材質SAE1012＞0.6 ％ 未能符合，反應給下製程與TED工程師 (RMK00241) . 此經銷商保證平均厚度在1/2厚度公差內，厚度量測NG時，如單位長度符合範圍，請放行 (RMK00402) | 訂單:2507EFE043/003 CC1 <生產備註> 事項如下 . 【MASS】BW70Z 標準MASS=60+185=245 為生產與品管依據。排程MASS為請購用不用理會 (RMK-E_CHIN) . 超低光澤產品,色差計塗佈量依據5+20U為基準. (RMK00102) . 請出口人員貼上"請勿堆疊"紅色標簽. (RMK00102) . R字頭色碼因色差對膜厚極其敏感，MASS目標102%~115%之間 (RMK00102) . R字頭色碼塗佈量須在20U以上,不然會有白色點狀(繩紋),已被客戶訴賠. (RMK00102) . 捲起單位張力請加大至 5.5 (RMK00102) . 一般CQ T/L EL％目標0.1％，視板面或狀況可做調整--->不然下製程會發生FLUTING會訴賠 (RMK00241) . ★本產品因訴賠過，一定得做 Fluting TEST，線上EL％有調整時需再確認★ (RMK00241) . 2015年發生過訴賠。請出口使用鋼套桶前請檢查焊接處，以免捲取後產生折痕 (RMK00381) . 此經銷商保證平均厚度在1/2厚度公差內，厚度量測NG時，如單位長度符合範圍，請放行 (RMK00402) . 【捲取】注意！本單為直立式包裝。禁用STAGGER捲取送包裝！送RCL重處理例外。 (RMK00512) | 訂單:2507EFE043/003 CC2 <生產備註> 事項如下 . 【MASS】BW70Z 標準MASS=60+185=245 為生產與品管依據。排程MASS為請購用不用理會 (RMK-E_CHIN) . 超低光澤產品,色差計塗佈量依據5+20U為基準. (RMK00102) . 請出口人員貼上"請勿堆疊"紅色標簽. (RMK00102) . R字頭色碼因色差對膜厚極其敏感，MASS目標102%~115%之間 (RMK00102) . R字頭色碼塗佈量須在20U以上,不然會有白色點狀(繩紋),已被客戶訴賠. (RMK00102) . 一般CQ T/L EL％目標0.1％，視板面或狀況可做調整--->不然下製程會發生FLUTING會訴賠 (RMK00241) . ★本產品因訴賠過，一定得做 Fluting TEST，線上EL％有調整時需再確認★ (RMK00241) . 2015年發生過訴賠。請出口使用鋼套桶前請檢查焊接處，以免捲取後產生折痕 (RMK00381) . 此經銷商保證平均厚度在1/2厚度公差內，厚度量測NG時，如單位長度符合範圍，請放行 (RMK00402) . 【捲取】注意！本單為直立式包裝。禁用STAGGER捲取送包裝！送RCL重處理例外。 (RMK00512) | 訂單:2507EFE043/003 RCL <生產備註> 事項如下 . 【捲取】注意！本單為直立式包裝。禁用STAGGER捲取送包裝！送RCL重處理例外。 (RMK00512) | 訂單:2507EFE043/003 CCPK 無 <生產備註> 事項 | 訂單:2507EFE043/003 CGQC 無 <品檢備註> 事項 | 訂單:2507EFE043/003 CCQC <品檢備註> 事項如下 . 【MASS】BW70Z 標準MASS=60+185=245 為生產與品管依據。排程MASS為請購用不用理會 (RMK-E_CHIN) . ★本產品因訴賠過，一定得做 Fluting TEST，線上EL％有調整時需再確認★ (RMK00241) . 【捲取】注意！本單為直立式包裝。禁用STAGGER捲取送包裝！送RCL重處理例外。 (RMK00512) | 訂單:2507EFE043/003 TOL 無 <生產備註> 事項 | 【MASS】BW70Z 標準MASS=60+185=245 為生產與品管依據。排程MASS為請購用不用理會^^/CC1/CC2/CCQC/^^ <<.E_CHIN 2025/07/15 11:00.>> | 訂單 2507EFE043/003 修改記錄如下: 20250714 14:17:57 (06023) 退火碼: >> S1, 用途碼: >> COA010, 背面標示: >> C852, 訂單背面顏色(五碼): >> BW70Z, 背面漆膜厚: >> NOM, 背面漆塗漆型式幾塗幾烤: >> 2, 鉻酸鹽: >> Z, 訂單厚度: >> 0.47, 訂單重: >> 30, 重量容許率(下限): >> 10, 重量容許率(上限): >> 10, 訂單寬度: >> 914, 鍍製方式: >> AC, 鋼捲內徑: >> 508, 鋼捲下限重: >> 2.5, 鋼捲上限重: >> 5, 壓花條件碼: >> -, 表面花紋: >> R, 綠色識別碼: >> -, 印刷輥號: >> -, 產品代碼: >> PPGL, 皮膜碼: >> -, 單位別: >> M, 油品種類: >> Z, 塗油量: >> Z, 包裝代碼: >> E0 , 保護膜碼: >> -, 客戶試片取樣型式: >> -, 調質碼: >> S, 套筒碼: >> S , 規格: >> A792MSSGR275, 製造標準: >> ASTM, 表面處理劑種類: >> Z, 表面處理劑塗佈量: >> Z, 伸長率測試: >> N, 硬度測試碼: >> N, 抗拉強度測試: >> N, 降伏強度測試: >> N, 厚度變異: >> 0, 訂單正面顏色(五碼): >> RYF40, 正面漆膜厚: >> 25, 正面漆塗漆型式幾塗幾烤: >> 2, 修邊碼: >> Y, 重量碼: >> AW, 鋼捲捲向: >> O, 鍍層碼: >> AZM150, | F:保證1/2 ASTM 厚度公差 | [訂單訊息通知] 2025/07/14 3:57:20 PM 訂單訊息通知 (吳欣怡 >> 通知 >> Patty Wu, Winnie Chang, Emily Hong, XinYi Wu, Edwy Chin, YuLung Kung, B.S. Wan, Y.L. Liu, Julian Liu, Sony Su, YunTung Li) 訂單訊息 : 有指定鋼捲，會再通知，麻煩請留意，謝謝。 [訂單訊息通知] 2025/07/15 上午 08:35:25 *** (洪萱茹 >> 通知 >> Patty Wu, Winnie Chang, Emily Hong, XinYi Wu, Edwy Chin, YuLung Kung, B.S. Wan, Y.L. Liu, Julian Liu, Sony Su, YunTung Li) 訊息 : 此項次有指定鋼捲2顆，第一顆：鋼號1364780 18.725MT 第二顆：1364782 15.515MT，麻煩請留意，謝謝。
PPGL | 2507EFE044/001 |  | 1. 製造標準為MS、ASTM或銷新加坡之訂單，若無技術指定優先用料，請優先使用國內料，勿使用ANFEN (OFP00406)-{.不符.} | 1. 製造標準為MS、ASTM或銷新加坡之訂單，若無技術指定優先用料，請優先使用國內料，勿使用ANFEN (OFP00406)-{.不符.} 2. 【提醒】！本單為直立式包裝，嚴禁鍍鋅或烤漆後以STAGGER捲取 (OFP00451)-{.不符.} 3. ※超耐候一系列用途要確認是否有英制公差需求，有英制公差需求時選配碼用ON027※ (OFP00680)-{.不符.} 4. 此經銷商有簽訂1/2厚度公差保證(無厚度變異),請調整冷軋與鍍鋅厚度公差管制範圍. 保證 ASTM 厚度公差 (OFP00180)-{.不符.} | 訂單:2507EFE044/001 CPL <生產備註> 事項如下 . 除HGI/ HGL 訂單邊緣不噴油. 其餘皆側緣噴油 (RMK00285) . 【美加訂單生產注意事項-CPL】1.客戶美加地區訂單實施修邊刀最大使用顆數上限(20顆) (RMK00717) . 【美加訂單生產注意事項-CPL】2.排程備註:注意修邊品質與毛邊 (RMK00717) . 【美加訂單生產注意事項-CPL】3.去毛邊輥的管制：兩側壓力均設定1.0 kg/cm2 (RMK00717) | 訂單:2507EFE044/001 CR1 <生產備註> 事項如下 . 此經銷商保證平均厚度在1/2厚度公差內，厚度量測NG時，如單位長度符合範圍，請放行 (RMK00402) . 此客戶有保證 全板形 急峻度 ≦ 0.7% ( ≦ 12 I-UNIT ) (RMK00583) . 【美加訂單生產注意事項-CR】1.兩側各加開一個spot cooling增加冷卻效果。 (RMK00717) . 【美加訂單生產注意事項-CR】2.發生毛邊時，請降速生產減輕毛邊程度，暫留討論後再處置。 (RMK00717) | 訂單:2507EFE044/001 CR2 <生產備註> 事項如下 . 此經銷商保證平均厚度在1/2厚度公差內，厚度量測NG時，如單位長度符合範圍，請放行 (RMK00402) . 此客戶有保證 全板形 急峻度 ≦ 0.7% ( ≦ 12 I-UNIT ) (RMK00583) . 【美加訂單生產注意事項-CR】1.兩側各加開一個spot cooling增加冷卻效果。 (RMK00717) . 【美加訂單生產注意事項-CR】2.發生毛邊時，請降速生產減輕毛邊程度，暫留討論後再處置。 (RMK00717) | 訂單:2507EFE044/001 CG1 <生產備註> 事項如下 . 鍍鋅表面不可有鋅痕、壓痕、凹陷、及刮傷 、應變痕等。 (RMK00054) . 此經銷商保證平均厚度在1/2厚度公差內，厚度量測NG時，如單位長度符合範圍，請放行 (RMK00402) . 鍍層 AZ150 (含) 以上 , 鋅花等級 C~E 目標D，避免鋅花晶界明顯後續造成烤漆點狀未塗漆。 (RMK00565) . 此客戶有保證 全板形 急峻度 ≦ 0.7% ( ≦ 12 I-UNIT ) (RMK00583) . 【美加訂單生產注意事項-CG1】副操確認完回控制室後，於生產排程鋼號旁簽名紀錄，以利後續追查(該排程生產完，排程單將保留)。 (RMK00717) . 【美加訂單生產注意事項-CG1】中央段副操每顆銲道出Pot時觀察銲道同時，確認Beaver Tail與鋼板接觸之Guide Roll羊毛氈狀況，並適時添加潤滑油(避免乾掉)。 (RMK00717) | 訂單:2507EFE044/001 CG2 <生產備註> 事項如下 . 鍍鋅表面不可有鋅痕、壓痕、凹陷、及刮傷 、應變痕等。 (RMK00054) . 此經銷商保證平均厚度在1/2厚度公差內，厚度量測NG時，如單位長度符合範圍，請放行 (RMK00402) . 鍍層 AZ150 (含) 以上 , 鋅花等級 C~E 目標D，避免鋅花晶界明顯後續造成烤漆點狀未塗漆。 (RMK00565) . 此客戶有保證 全板形 急峻度 ≦ 0.7% ( ≦ 12 I-UNIT ) (RMK00583) . 【美加訂單生產注意事項-CG2】1.使用SUB-NOZZLE (RMK00717) | 訂單:2507EFE044/001 CC1 <生產備註> 事項如下 . 正面面漆(20U)及正面總膜厚(25U)要求管制90%以上之膜厚,未達標準降級. (RMK00054) . 若背面面漆(20U)及背面總膜厚(25U)時要求管制90%以上之膜厚,未達標準降級 (RMK00054) . 面漆=18U(90%)~請購基準22U(110%),標準板總膜厚=5+20U(100%面漆). (RMK00054) . 30CM*全寬*留1塊給LAB及1塊給塗料商, (RMK00054) . 【色差】1.1.此客戶對面漆(非B開頭之色碼)目視色差要求較高,請依限度樣本進行目視色差管制★--->發生過訴賠 (RMK00248) . 【色差】1.2.若針對特殊顏色需特別管理時，請品檢忽略1.1.的規定以特別規定為主 (RMK00248) . 此經銷商保證平均厚度在1/2厚度公差內，厚度量測NG時，如單位長度符合範圍，請放行 (RMK00402) . 【捲取】注意！本單為直立式包裝。禁用STAGGER捲取送包裝！送RCL重處理例外。 (RMK00512) . 此客戶有保證 全板形 急峻度 ≦ 0.7% ( ≦ 12 I-UNIT ) (RMK00583) . 【美加訂單生產注意事項-CCP】1.請烤漆入口依照正背面漆鋼捲投向規定進行鋼捲投入。 (RMK00717) . 【美加訂單生產注意事項-CCP】2.烤漆入口依照鋼捲投向規定進行鋼捲投入。(CR1/CG1 CR2/CG2-->正向入料。CR1/CG2 CR2/CG1-->反向入料) (RMK00717) . 【美加訂單生產注意事項-CCP】3.此訂單背面漆一律採Nature塗裝，塗裝黏度設定40秒以上 (RMK00717) | 訂單:2507EFE044/001 CC2 <生產備註> 事項如下 . 正面面漆(20U)及正面總膜厚(25U)要求管制90%以上之膜厚,未達標準降級. (RMK00054) . 若背面面漆(20U)及背面總膜厚(25U)時要求管制90%以上之膜厚,未達標準降級 (RMK00054) . 面漆=18U(90%)~請購基準22U(110%),標準板總膜厚=5+20U(100%面漆). (RMK00054) . 30CM*全寬*留1塊給LAB及1塊給塗料商, (RMK00054) . 【色差】1.1.此客戶對面漆(非B開頭之色碼)目視色差要求較高,請依限度樣本進行目視色差管制★--->發生過訴賠 (RMK00248) . 【色差】1.2.若針對特殊顏色需特別管理時，請品檢忽略1.1.的規定以特別規定為主 (RMK00248) . 此經銷商保證平均厚度在1/2厚度公差內，厚度量測NG時，如單位長度符合範圍，請放行 (RMK00402) . 【捲取】注意！本單為直立式包裝。禁用STAGGER捲取送包裝！送RCL重處理例外。 (RMK00512) . 此客戶有保證 全板形 急峻度 ≦ 0.7% ( ≦ 12 I-UNIT ) (RMK00583) . 【美加訂單生產注意事項-CCP】1.請烤漆入口依照正背面漆鋼捲投向規定進行鋼捲投入。 (RMK00717) . 【美加訂單生產注意事項-CCP】2.烤漆入口依照鋼捲投向規定進行鋼捲投入。(CR1/CG1 CR2/CG2-->正向入料。CR1/CG2 CR2/CG1-->反向入料) (RMK00717) . 【美加訂單生產注意事項-CCP】3.此訂單背面漆一律採Nature塗裝，塗裝黏度設定40秒以上 (RMK00717) | 訂單:2507EFE044/001 RCL <生產備註> 事項如下 . 【捲取】注意！本單為直立式包裝。禁用STAGGER捲取送包裝！送RCL重處理例外。 (RMK00512) | 訂單:2507EFE044/001 CCPK 無 <生產備註> 事項 | 訂單:2507EFE044/001 CGQC <品檢備註> 事項如下 . 鍍層 AZ150 (含) 以上 , 鋅花等級 C~E 目標D，避免鋅花晶界明顯後續造成烤漆點狀未塗漆。 (RMK00565) | 訂單:2507EFE044/001 CCQC <品檢備註> 事項如下 . 【色差】1.1.此客戶對面漆(非B開頭之色碼)目視色差要求較高,請依限度樣本進行目視色差管制★--->發生過訴賠 (RMK00248) . 【色差】1.2.若針對特殊顏色需特別管理時，請品檢忽略1.1.的規定以特別規定為主 (RMK00248) . 【捲取】注意！本單為直立式包裝。禁用STAGGER捲取送包裝！送RCL重處理例外。 (RMK00512) | 訂單:2507EFE044/001 TOL 無 <生產備註> 事項 |  | 訂單 2507EFE044/001 修改記錄如下: 20250718 11:47:28 (06023) 退火碼: >> H2, 用途碼: >> COG003, 背面標示: >> S000, 訂單背面顏色(五碼): >> BW73Z, 背面漆膜厚: >> NOM, 背面漆塗漆型式幾塗幾烤: >> 2, 鉻酸鹽: >> Z, 訂單厚度: >> 0.015, 訂單重: >> 40, 重量容許率(下限): >> 10, 重量容許率(上限): >> 10, 訂單寬度: >> 41, 鍍製方式: >> AC, 鋼捲內徑: >> 508, 鋼捲下限重: >> 3, 鋼捲上限重: >> 4.5, 壓花條件碼: >> -, 表面花紋: >> R, 綠色識別碼: >> -, 印刷輥號: >> -, 產品代碼: >> PPGL, 皮膜碼: >> -, 單位別: >> I, 油品種類: >> Z, 塗油量: >> Z, 包裝代碼: >> E0 , 保護膜碼: >> -, 客戶試片取樣型式: >> -, 調質碼: >> S, 套筒碼: >> P , 規格: >> A792SSGR80, 製造標準: >> ASTM, 表面處理劑種類: >> Z, 表面處理劑塗佈量: >> Z, 伸長率測試: >> N, 硬度測試碼: >> N, 抗拉強度測試: >> N, 降伏強度測試: >> N, 厚度變異: >> 0, 訂單正面顏色(五碼): >> SBH78, 正面漆膜厚: >> 25, 正面漆塗漆型式幾塗幾烤: >> 2, 修邊碼: >> Y, 重量碼: >> AW, 鋼捲捲向: >> O, 鍍層碼: >> AZ50, | F:保證1/2 ASTM 厚度公差
PPGL | 2507EFE044/002 |  | 1. 製造標準為MS、ASTM或銷新加坡之訂單，若無技術指定優先用料，請優先使用國內料，勿使用ANFEN (OFP00406)-{.不符.} | 1. 製造標準為MS、ASTM或銷新加坡之訂單，若無技術指定優先用料，請優先使用國內料，勿使用ANFEN (OFP00406)-{.不符.} 2. 【提醒】！本單為直立式包裝，嚴禁鍍鋅或烤漆後以STAGGER捲取 (OFP00451)-{.不符.} 3. ※超耐候一系列用途要確認是否有英制公差需求，有英制公差需求時選配碼用ON027※ (OFP00680)-{.不符.} 4. 此經銷商有簽訂1/2厚度公差保證(無厚度變異),請調整冷軋與鍍鋅厚度公差管制範圍. 保證 ASTM 厚度公差 (OFP00180)-{.不符.} | 訂單:2507EFE044/002 CPL <生產備註> 事項如下 . 除HGI/ HGL 訂單邊緣不噴油. 其餘皆側緣噴油 (RMK00285) . 【美加訂單生產注意事項-CPL】1.客戶美加地區訂單實施修邊刀最大使用顆數上限(20顆) (RMK00717) . 【美加訂單生產注意事項-CPL】2.排程備註:注意修邊品質與毛邊 (RMK00717) . 【美加訂單生產注意事項-CPL】3.去毛邊輥的管制：兩側壓力均設定1.0 kg/cm2 (RMK00717) | 訂單:2507EFE044/002 CR1 <生產備註> 事項如下 . 此經銷商保證平均厚度在1/2厚度公差內，厚度量測NG時，如單位長度符合範圍，請放行 (RMK00402) . 此客戶有保證 全板形 急峻度 ≦ 0.7% ( ≦ 12 I-UNIT ) (RMK00583) . 【美加訂單生產注意事項-CR】1.兩側各加開一個spot cooling增加冷卻效果。 (RMK00717) . 【美加訂單生產注意事項-CR】2.發生毛邊時，請降速生產減輕毛邊程度，暫留討論後再處置。 (RMK00717) | 訂單:2507EFE044/002 CR2 <生產備註> 事項如下 . 此經銷商保證平均厚度在1/2厚度公差內，厚度量測NG時，如單位長度符合範圍，請放行 (RMK00402) . 此客戶有保證 全板形 急峻度 ≦ 0.7% ( ≦ 12 I-UNIT ) (RMK00583) . 【美加訂單生產注意事項-CR】1.兩側各加開一個spot cooling增加冷卻效果。 (RMK00717) . 【美加訂單生產注意事項-CR】2.發生毛邊時，請降速生產減輕毛邊程度，暫留討論後再處置。 (RMK00717) | 訂單:2507EFE044/002 CG1 <生產備註> 事項如下 . 鍍鋅表面不可有鋅痕、壓痕、凹陷、及刮傷 、應變痕等。 (RMK00054) . 此經銷商保證平均厚度在1/2厚度公差內，厚度量測NG時，如單位長度符合範圍，請放行 (RMK00402) . 鍍層 AZ150 (含) 以上 , 鋅花等級 C~E 目標D，避免鋅花晶界明顯後續造成烤漆點狀未塗漆。 (RMK00565) . 此客戶有保證 全板形 急峻度 ≦ 0.7% ( ≦ 12 I-UNIT ) (RMK00583) . 【美加訂單生產注意事項-CG1】副操確認完回控制室後，於生產排程鋼號旁簽名紀錄，以利後續追查(該排程生產完，排程單將保留)。 (RMK00717) . 【美加訂單生產注意事項-CG1】中央段副操每顆銲道出Pot時觀察銲道同時，確認Beaver Tail與鋼板接觸之Guide Roll羊毛氈狀況，並適時添加潤滑油(避免乾掉)。 (RMK00717) | 訂單:2507EFE044/002 CG2 <生產備註> 事項如下 . 鍍鋅表面不可有鋅痕、壓痕、凹陷、及刮傷 、應變痕等。 (RMK00054) . 此經銷商保證平均厚度在1/2厚度公差內，厚度量測NG時，如單位長度符合範圍，請放行 (RMK00402) . 鍍層 AZ150 (含) 以上 , 鋅花等級 C~E 目標D，避免鋅花晶界明顯後續造成烤漆點狀未塗漆。 (RMK00565) . 此客戶有保證 全板形 急峻度 ≦ 0.7% ( ≦ 12 I-UNIT ) (RMK00583) . 【美加訂單生產注意事項-CG2】1.使用SUB-NOZZLE (RMK00717) | 訂單:2507EFE044/002 CC1 <生產備註> 事項如下 . 正面面漆(20U)及正面總膜厚(25U)要求管制90%以上之膜厚,未達標準降級. (RMK00054) . 若背面面漆(20U)及背面總膜厚(25U)時要求管制90%以上之膜厚,未達標準降級 (RMK00054) . 面漆=18U(90%)~請購基準22U(110%),標準板總膜厚=5+20U(100%面漆). (RMK00054) . 30CM*全寬*留1塊給LAB及1塊給塗料商, (RMK00054) . 【色差】1.1.此客戶對面漆(非B開頭之色碼)目視色差要求較高,請依限度樣本進行目視色差管制★--->發生過訴賠 (RMK00248) . 【色差】1.2.若針對特殊顏色需特別管理時，請品檢忽略1.1.的規定以特別規定為主 (RMK00248) . 此經銷商保證平均厚度在1/2厚度公差內，厚度量測NG時，如單位長度符合範圍，請放行 (RMK00402) . 【捲取】注意！本單為直立式包裝。禁用STAGGER捲取送包裝！送RCL重處理例外。 (RMK00512) . 此客戶有保證 全板形 急峻度 ≦ 0.7% ( ≦ 12 I-UNIT ) (RMK00583) . 【水痕】因TOP 為YCP 近似深黑色水痕可能嚴重，因此指定CC1生產注意W/Q 使用純水與水量控制 (RMK00588) . 【水痕】因YCP 近似深黑色水痕可能嚴重，因此指定CC1生產注意W/Q 使用純水與水量控制 (RMK00596) . 【美加訂單生產注意事項-CCP】1.請烤漆入口依照正背面漆鋼捲投向規定進行鋼捲投入。 (RMK00717) . 【美加訂單生產注意事項-CCP】2.烤漆入口依照鋼捲投向規定進行鋼捲投入。(CR1/CG1 CR2/CG2-->正向入料。CR1/CG2 CR2/CG1-->反向入料) (RMK00717) . 【美加訂單生產注意事項-CCP】3.此訂單背面漆一律採Nature塗裝，塗裝黏度設定40秒以上 (RMK00717) | 訂單:2507EFE044/002 CC2 <生產備註> 事項如下 . 正面面漆(20U)及正面總膜厚(25U)要求管制90%以上之膜厚,未達標準降級. (RMK00054) . 若背面面漆(20U)及背面總膜厚(25U)時要求管制90%以上之膜厚,未達標準降級 (RMK00054) . 面漆=18U(90%)~請購基準22U(110%),標準板總膜厚=5+20U(100%面漆). (RMK00054) . 30CM*全寬*留1塊給LAB及1塊給塗料商, (RMK00054) . 【色差】1.1.此客戶對面漆(非B開頭之色碼)目視色差要求較高,請依限度樣本進行目視色差管制★--->發生過訴賠 (RMK00248) . 【色差】1.2.若針對特殊顏色需特別管理時，請品檢忽略1.1.的規定以特別規定為主 (RMK00248) . 此經銷商保證平均厚度在1/2厚度公差內，厚度量測NG時，如單位長度符合範圍，請放行 (RMK00402) . 【捲取】注意！本單為直立式包裝。禁用STAGGER捲取送包裝！送RCL重處理例外。 (RMK00512) . 此客戶有保證 全板形 急峻度 ≦ 0.7% ( ≦ 12 I-UNIT ) (RMK00583) . 【水痕】因TOP 為YCP 近似深黑色水痕可能嚴重，因此指定CC1生產注意W/Q 使用純水與水量控制 (RMK00588) . 【水痕】因YCP 近似深黑色水痕可能嚴重，因此指定CC1生產注意W/Q 使用純水與水量控制 (RMK00596) . 【美加訂單生產注意事項-CCP】1.請烤漆入口依照正背面漆鋼捲投向規定進行鋼捲投入。 (RMK00717) . 【美加訂單生產注意事項-CCP】2.烤漆入口依照鋼捲投向規定進行鋼捲投入。(CR1/CG1 CR2/CG2-->正向入料。CR1/CG2 CR2/CG1-->反向入料) (RMK00717) . 【美加訂單生產注意事項-CCP】3.此訂單背面漆一律採Nature塗裝，塗裝黏度設定40秒以上 (RMK00717) | 訂單:2507EFE044/002 RCL <生產備註> 事項如下 . 【捲取】注意！本單為直立式包裝。禁用STAGGER捲取送包裝！送RCL重處理例外。 (RMK00512) | 訂單:2507EFE044/002 CCPK 無 <生產備註> 事項 | 訂單:2507EFE044/002 CGQC <品檢備註> 事項如下 . 鍍層 AZ150 (含) 以上 , 鋅花等級 C~E 目標D，避免鋅花晶界明顯後續造成烤漆點狀未塗漆。 (RMK00565) | 訂單:2507EFE044/002 CCQC <品檢備註> 事項如下 . 【色差】1.1.此客戶對面漆(非B開頭之色碼)目視色差要求較高,請依限度樣本進行目視色差管制★--->發生過訴賠 (RMK00248) . 【色差】1.2.若針對特殊顏色需特別管理時，請品檢忽略1.1.的規定以特別規定為主 (RMK00248) . 【捲取】注意！本單為直立式包裝。禁用STAGGER捲取送包裝！送RCL重處理例外。 (RMK00512) . 【水痕】因TOP 為YCP 近似深黑色水痕可能嚴重，因此指定CC1生產注意W/Q 使用純水與水量控制 (RMK00588) | 訂單:2507EFE044/002 TOL 無 <生產備註> 事項 |  | 訂單 2507EFE044/002 修改記錄如下: 20250718 11:47:31 (06023) 退火碼: >> H2, 用途碼: >> COG007, 背面標示: >> S000, 訂單背面顏色(五碼): >> BW73Z, 背面漆膜厚: >> NOM, 背面漆塗漆型式幾塗幾烤: >> 2, 鉻酸鹽: >> Z, 訂單厚度: >> 0.015, 訂單重: >> 40, 重量容許率(下限): >> 10, 重量容許率(上限): >> 10, 訂單寬度: >> 41, 鍍製方式: >> AC, 鋼捲內徑: >> 508, 鋼捲下限重: >> 3, 鋼捲上限重: >> 4.5, 壓花條件碼: >> -, 表面花紋: >> R, 綠色識別碼: >> -, 印刷輥號: >> -, 產品代碼: >> PPGL, 皮膜碼: >> -, 單位別: >> I, 油品種類: >> Z, 塗油量: >> Z, 包裝代碼: >> E0 , 保護膜碼: >> -, 客戶試片取樣型式: >> -, 調質碼: >> S, 套筒碼: >> P , 規格: >> A792SSGR80, 製造標準: >> ASTM, 表面處理劑種類: >> Z, 表面處理劑塗佈量: >> Z, 伸長率測試: >> N, 硬度測試碼: >> N, 抗拉強度測試: >> N, 降伏強度測試: >> N, 厚度變異: >> 0, 訂單正面顏色(五碼): >> SYT9P, 正面漆膜厚: >> 25, 正面漆塗漆型式幾塗幾烤: >> 2, 修邊碼: >> Y, 重量碼: >> AW, 鋼捲捲向: >> O, 鍍層碼: >> AZ50, | F:保證1/2 ASTM 厚度公差
PPGL | 2507EFE044/003 |  | 1. 製造標準為MS、ASTM或銷新加坡之訂單，若無技術指定優先用料，請優先使用國內料，勿使用ANFEN (OFP00406)-{.不符.} | 1. 製造標準為MS、ASTM或銷新加坡之訂單，若無技術指定優先用料，請優先使用國內料，勿使用ANFEN (OFP00406)-{.不符.} 2. 【提醒】！本單為直立式包裝，嚴禁鍍鋅或烤漆後以STAGGER捲取 (OFP00451)-{.不符.} 3. ※超耐候一系列用途要確認是否有英制公差需求，有英制公差需求時選配碼用ON027※ (OFP00680)-{.不符.} 4. 此經銷商有簽訂1/2厚度公差保證(無厚度變異),請調整冷軋與鍍鋅厚度公差管制範圍. 保證 ASTM 厚度公差 (OFP00180)-{.不符.} | 訂單:2507EFE044/003 CPL <生產備註> 事項如下 . 除HGI/ HGL 訂單邊緣不噴油. 其餘皆側緣噴油 (RMK00285) . 【美加訂單生產注意事項-CPL】1.客戶美加地區訂單實施修邊刀最大使用顆數上限(20顆) (RMK00717) . 【美加訂單生產注意事項-CPL】2.排程備註:注意修邊品質與毛邊 (RMK00717) . 【美加訂單生產注意事項-CPL】3.去毛邊輥的管制：兩側壓力均設定1.0 kg/cm2 (RMK00717) | 訂單:2507EFE044/003 CR1 <生產備註> 事項如下 . 此經銷商保證平均厚度在1/2厚度公差內，厚度量測NG時，如單位長度符合範圍，請放行 (RMK00402) . 此客戶有保證 全板形 急峻度 ≦ 0.7% ( ≦ 12 I-UNIT ) (RMK00583) . 【美加訂單生產注意事項-CR】1.兩側各加開一個spot cooling增加冷卻效果。 (RMK00717) . 【美加訂單生產注意事項-CR】2.發生毛邊時，請降速生產減輕毛邊程度，暫留討論後再處置。 (RMK00717) | 訂單:2507EFE044/003 CR2 <生產備註> 事項如下 . 此經銷商保證平均厚度在1/2厚度公差內，厚度量測NG時，如單位長度符合範圍，請放行 (RMK00402) . 此客戶有保證 全板形 急峻度 ≦ 0.7% ( ≦ 12 I-UNIT ) (RMK00583) . 【美加訂單生產注意事項-CR】1.兩側各加開一個spot cooling增加冷卻效果。 (RMK00717) . 【美加訂單生產注意事項-CR】2.發生毛邊時，請降速生產減輕毛邊程度，暫留討論後再處置。 (RMK00717) | 訂單:2507EFE044/003 CG1 <生產備註> 事項如下 . 鍍鋅表面不可有鋅痕、壓痕、凹陷、及刮傷 、應變痕等。 (RMK00054) . 此經銷商保證平均厚度在1/2厚度公差內，厚度量測NG時，如單位長度符合範圍，請放行 (RMK00402) . 鍍層 AZ150 (含) 以上 , 鋅花等級 C~E 目標D，避免鋅花晶界明顯後續造成烤漆點狀未塗漆。 (RMK00565) . 此客戶有保證 全板形 急峻度 ≦ 0.7% ( ≦ 12 I-UNIT ) (RMK00583) . 【美加訂單生產注意事項-CG1】副操確認完回控制室後，於生產排程鋼號旁簽名紀錄，以利後續追查(該排程生產完，排程單將保留)。 (RMK00717) . 【美加訂單生產注意事項-CG1】中央段副操每顆銲道出Pot時觀察銲道同時，確認Beaver Tail與鋼板接觸之Guide Roll羊毛氈狀況，並適時添加潤滑油(避免乾掉)。 (RMK00717) | 訂單:2507EFE044/003 CG2 <生產備註> 事項如下 . 鍍鋅表面不可有鋅痕、壓痕、凹陷、及刮傷 、應變痕等。 (RMK00054) . 此經銷商保證平均厚度在1/2厚度公差內，厚度量測NG時，如單位長度符合範圍，請放行 (RMK00402) . 鍍層 AZ150 (含) 以上 , 鋅花等級 C~E 目標D，避免鋅花晶界明顯後續造成烤漆點狀未塗漆。 (RMK00565) . 此客戶有保證 全板形 急峻度 ≦ 0.7% ( ≦ 12 I-UNIT ) (RMK00583) . 【美加訂單生產注意事項-CG2】1.使用SUB-NOZZLE (RMK00717) | 訂單:2507EFE044/003 CC1 <生產備註> 事項如下 . 正面面漆(20U)及正面總膜厚(25U)要求管制90%以上之膜厚,未達標準降級. (RMK00054) . 若背面面漆(20U)及背面總膜厚(25U)時要求管制90%以上之膜厚,未達標準降級 (RMK00054) . 面漆=18U(90%)~請購基準22U(110%),標準板總膜厚=5+20U(100%面漆). (RMK00054) . 30CM*全寬*留1塊給LAB及1塊給塗料商, (RMK00054) . 【色差】1.1.此客戶對面漆(非B開頭之色碼)目視色差要求較高,請依限度樣本進行目視色差管制★--->發生過訴賠 (RMK00248) . 【色差】1.2.若針對特殊顏色需特別管理時，請品檢忽略1.1.的規定以特別規定為主 (RMK00248) . 此經銷商保證平均厚度在1/2厚度公差內，厚度量測NG時，如單位長度符合範圍，請放行 (RMK00402) . 【捲取】注意！本單為直立式包裝。禁用STAGGER捲取送包裝！送RCL重處理例外。 (RMK00512) . 此客戶有保證 全板形 急峻度 ≦ 0.7% ( ≦ 12 I-UNIT ) (RMK00583) . 【美加訂單生產注意事項-CCP】1.請烤漆入口依照正背面漆鋼捲投向規定進行鋼捲投入。 (RMK00717) . 【美加訂單生產注意事項-CCP】2.烤漆入口依照鋼捲投向規定進行鋼捲投入。(CR1/CG1 CR2/CG2-->正向入料。CR1/CG2 CR2/CG1-->反向入料) (RMK00717) . 【美加訂單生產注意事項-CCP】3.此訂單背面漆一律採Nature塗裝，塗裝黏度設定40秒以上 (RMK00717) | 訂單:2507EFE044/003 CC2 <生產備註> 事項如下 . 正面面漆(20U)及正面總膜厚(25U)要求管制90%以上之膜厚,未達標準降級. (RMK00054) . 若背面面漆(20U)及背面總膜厚(25U)時要求管制90%以上之膜厚,未達標準降級 (RMK00054) . 面漆=18U(90%)~請購基準22U(110%),標準板總膜厚=5+20U(100%面漆). (RMK00054) . 30CM*全寬*留1塊給LAB及1塊給塗料商, (RMK00054) . 【色差】1.1.此客戶對面漆(非B開頭之色碼)目視色差要求較高,請依限度樣本進行目視色差管制★--->發生過訴賠 (RMK00248) . 【色差】1.2.若針對特殊顏色需特別管理時，請品檢忽略1.1.的規定以特別規定為主 (RMK00248) . 此經銷商保證平均厚度在1/2厚度公差內，厚度量測NG時，如單位長度符合範圍，請放行 (RMK00402) . 【捲取】注意！本單為直立式包裝。禁用STAGGER捲取送包裝！送RCL重處理例外。 (RMK00512) . 此客戶有保證 全板形 急峻度 ≦ 0.7% ( ≦ 12 I-UNIT ) (RMK00583) . 【美加訂單生產注意事項-CCP】1.請烤漆入口依照正背面漆鋼捲投向規定進行鋼捲投入。 (RMK00717) . 【美加訂單生產注意事項-CCP】2.烤漆入口依照鋼捲投向規定進行鋼捲投入。(CR1/CG1 CR2/CG2-->正向入料。CR1/CG2 CR2/CG1-->反向入料) (RMK00717) . 【美加訂單生產注意事項-CCP】3.此訂單背面漆一律採Nature塗裝，塗裝黏度設定40秒以上 (RMK00717) | 訂單:2507EFE044/003 RCL <生產備註> 事項如下 . 【捲取】注意！本單為直立式包裝。禁用STAGGER捲取送包裝！送RCL重處理例外。 (RMK00512) | 訂單:2507EFE044/003 CCPK 無 <生產備註> 事項 | 訂單:2507EFE044/003 CGQC <品檢備註> 事項如下 . 鍍層 AZ150 (含) 以上 , 鋅花等級 C~E 目標D，避免鋅花晶界明顯後續造成烤漆點狀未塗漆。 (RMK00565) | 訂單:2507EFE044/003 CCQC <品檢備註> 事項如下 . 【色差】1.1.此客戶對面漆(非B開頭之色碼)目視色差要求較高,請依限度樣本進行目視色差管制★--->發生過訴賠 (RMK00248) . 【色差】1.2.若針對特殊顏色需特別管理時，請品檢忽略1.1.的規定以特別規定為主 (RMK00248) . 【捲取】注意！本單為直立式包裝。禁用STAGGER捲取送包裝！送RCL重處理例外。 (RMK00512) | 訂單:2507EFE044/003 TOL 無 <生產備註> 事項 |  | 訂單 2507EFE044/003 修改記錄如下: 20250718 11:47:33 (06023) 退火碼: >> H2, 用途碼: >> COG003, 背面標示: >> S000, 訂單背面顏色(五碼): >> BW73Z, 背面漆膜厚: >> NOM, 背面漆塗漆型式幾塗幾烤: >> 2, 鉻酸鹽: >> Z, 訂單厚度: >> 0.015, 訂單重: >> 40, 重量容許率(下限): >> 10, 重量容許率(上限): >> 10, 訂單寬度: >> 41, 鍍製方式: >> AC, 鋼捲內徑: >> 508, 鋼捲下限重: >> 3, 鋼捲上限重: >> 4.5, 壓花條件碼: >> -, 表面花紋: >> R, 綠色識別碼: >> -, 印刷輥號: >> -, 產品代碼: >> PPGL, 皮膜碼: >> -, 單位別: >> I, 油品種類: >> Z, 塗油量: >> Z, 包裝代碼: >> E0 , 保護膜碼: >> -, 客戶試片取樣型式: >> -, 調質碼: >> S, 套筒碼: >> P , 規格: >> A792SSGR80, 製造標準: >> ASTM, 表面處理劑種類: >> Z, 表面處理劑塗佈量: >> Z, 伸長率測試: >> N, 硬度測試碼: >> N, 抗拉強度測試: >> N, 降伏強度測試: >> N, 厚度變異: >> 0, 訂單正面顏色(五碼): >> SBG40, 正面漆膜厚: >> 25, 正面漆塗漆型式幾塗幾烤: >> 2, 修邊碼: >> Y, 重量碼: >> AW, 鋼捲捲向: >> O, 鍍層碼: >> AZ50, | F:保證1/2 ASTM 厚度公差
PPGL | 2507EFE044/004 |  | 1. 製造標準為MS、ASTM或銷新加坡之訂單，若無技術指定優先用料，請優先使用國內料，勿使用ANFEN (OFP00406)-{.不符.} | 1. 製造標準為MS、ASTM或銷新加坡之訂單，若無技術指定優先用料，請優先使用國內料，勿使用ANFEN (OFP00406)-{.不符.} 2. 【提醒】！本單為直立式包裝，嚴禁鍍鋅或烤漆後以STAGGER捲取 (OFP00451)-{.不符.} 3. ※超耐候一系列用途要確認是否有英制公差需求，有英制公差需求時選配碼用ON027※ (OFP00680)-{.不符.} 4. 此經銷商有簽訂1/2厚度公差保證(無厚度變異),請調整冷軋與鍍鋅厚度公差管制範圍. 保證 ASTM 厚度公差 (OFP00180)-{.不符.} | 訂單:2507EFE044/004 CPL <生產備註> 事項如下 . 除HGI/ HGL 訂單邊緣不噴油. 其餘皆側緣噴油 (RMK00285) . 【美加訂單生產注意事項-CPL】1.客戶美加地區訂單實施修邊刀最大使用顆數上限(20顆) (RMK00717) . 【美加訂單生產注意事項-CPL】2.排程備註:注意修邊品質與毛邊 (RMK00717) . 【美加訂單生產注意事項-CPL】3.去毛邊輥的管制：兩側壓力均設定1.0 kg/cm2 (RMK00717) | 訂單:2507EFE044/004 CR1 <生產備註> 事項如下 . 此經銷商保證平均厚度在1/2厚度公差內，厚度量測NG時，如單位長度符合範圍，請放行 (RMK00402) . 此客戶有保證 全板形 急峻度 ≦ 0.7% ( ≦ 12 I-UNIT ) (RMK00583) . 【美加訂單生產注意事項-CR】1.兩側各加開一個spot cooling增加冷卻效果。 (RMK00717) . 【美加訂單生產注意事項-CR】2.發生毛邊時，請降速生產減輕毛邊程度，暫留討論後再處置。 (RMK00717) | 訂單:2507EFE044/004 CR2 <生產備註> 事項如下 . 此經銷商保證平均厚度在1/2厚度公差內，厚度量測NG時，如單位長度符合範圍，請放行 (RMK00402) . 此客戶有保證 全板形 急峻度 ≦ 0.7% ( ≦ 12 I-UNIT ) (RMK00583) . 【美加訂單生產注意事項-CR】1.兩側各加開一個spot cooling增加冷卻效果。 (RMK00717) . 【美加訂單生產注意事項-CR】2.發生毛邊時，請降速生產減輕毛邊程度，暫留討論後再處置。 (RMK00717) | 訂單:2507EFE044/004 CG1 <生產備註> 事項如下 . 鍍鋅表面不可有鋅痕、壓痕、凹陷、及刮傷 、應變痕等。 (RMK00054) . 此經銷商保證平均厚度在1/2厚度公差內，厚度量測NG時，如單位長度符合範圍，請放行 (RMK00402) . 鍍層 AZ150 (含) 以上 , 鋅花等級 C~E 目標D，避免鋅花晶界明顯後續造成烤漆點狀未塗漆。 (RMK00565) . 此客戶有保證 全板形 急峻度 ≦ 0.7% ( ≦ 12 I-UNIT ) (RMK00583) . 【美加訂單生產注意事項-CG1】副操確認完回控制室後，於生產排程鋼號旁簽名紀錄，以利後續追查(該排程生產完，排程單將保留)。 (RMK00717) . 【美加訂單生產注意事項-CG1】中央段副操每顆銲道出Pot時觀察銲道同時，確認Beaver Tail與鋼板接觸之Guide Roll羊毛氈狀況，並適時添加潤滑油(避免乾掉)。 (RMK00717) | 訂單:2507EFE044/004 CG2 <生產備註> 事項如下 . 鍍鋅表面不可有鋅痕、壓痕、凹陷、及刮傷 、應變痕等。 (RMK00054) . 此經銷商保證平均厚度在1/2厚度公差內，厚度量測NG時，如單位長度符合範圍，請放行 (RMK00402) . 鍍層 AZ150 (含) 以上 , 鋅花等級 C~E 目標D，避免鋅花晶界明顯後續造成烤漆點狀未塗漆。 (RMK00565) . 此客戶有保證 全板形 急峻度 ≦ 0.7% ( ≦ 12 I-UNIT ) (RMK00583) . 【美加訂單生產注意事項-CG2】1.使用SUB-NOZZLE (RMK00717) | 訂單:2507EFE044/004 CC1 <生產備註> 事項如下 . 【色差】色差放行標準為DE<= 2.0，只管制當批無明顯目視色差，不管制批差異。 (RMK-E_CHIN) . 正面面漆(20U)及正面總膜厚(25U)要求管制90%以上之膜厚,未達標準降級. (RMK00054) . 若背面面漆(20U)及背面總膜厚(25U)時要求管制90%以上之膜厚,未達標準降級 (RMK00054) . 面漆=18U(90%)~請購基準22U(110%),標準板總膜厚=5+20U(100%面漆). (RMK00054) . 30CM*全寬*留1塊給LAB及1塊給塗料商, (RMK00054) . 【色差】1.1.此客戶對面漆(非B開頭之色碼)目視色差要求較高,請依限度樣本進行目視色差管制★--->發生過訴賠 (RMK00248) . 【色差】1.2.若針對特殊顏色需特別管理時，請品檢忽略1.1.的規定以特別規定為主 (RMK00248) . 此經銷商保證平均厚度在1/2厚度公差內，厚度量測NG時，如單位長度符合範圍，請放行 (RMK00402) . 【捲取】注意！本單為直立式包裝。禁用STAGGER捲取送包裝！送RCL重處理例外。 (RMK00512) . 此客戶有保證 全板形 急峻度 ≦ 0.7% ( ≦ 12 I-UNIT ) (RMK00583) . 【美加訂單生產注意事項-CCP】1.請烤漆入口依照正背面漆鋼捲投向規定進行鋼捲投入。 (RMK00717) . 【美加訂單生產注意事項-CCP】2.烤漆入口依照鋼捲投向規定進行鋼捲投入。(CR1/CG1 CR2/CG2-->正向入料。CR1/CG2 CR2/CG1-->反向入料) (RMK00717) . 【美加訂單生產注意事項-CCP】3.此訂單背面漆一律採Nature塗裝，塗裝黏度設定40秒以上 (RMK00717) | 訂單:2507EFE044/004 CC2 <生產備註> 事項如下 . 【色差】色差放行標準為DE<= 2.0，只管制當批無明顯目視色差，不管制批差異。 (RMK-E_CHIN) . 正面面漆(20U)及正面總膜厚(25U)要求管制90%以上之膜厚,未達標準降級. (RMK00054) . 若背面面漆(20U)及背面總膜厚(25U)時要求管制90%以上之膜厚,未達標準降級 (RMK00054) . 面漆=18U(90%)~請購基準22U(110%),標準板總膜厚=5+20U(100%面漆). (RMK00054) . 30CM*全寬*留1塊給LAB及1塊給塗料商, (RMK00054) . 【色差】1.1.此客戶對面漆(非B開頭之色碼)目視色差要求較高,請依限度樣本進行目視色差管制★--->發生過訴賠 (RMK00248) . 【色差】1.2.若針對特殊顏色需特別管理時，請品檢忽略1.1.的規定以特別規定為主 (RMK00248) . 此經銷商保證平均厚度在1/2厚度公差內，厚度量測NG時，如單位長度符合範圍，請放行 (RMK00402) . 【捲取】注意！本單為直立式包裝。禁用STAGGER捲取送包裝！送RCL重處理例外。 (RMK00512) . 此客戶有保證 全板形 急峻度 ≦ 0.7% ( ≦ 12 I-UNIT ) (RMK00583) . 【美加訂單生產注意事項-CCP】1.請烤漆入口依照正背面漆鋼捲投向規定進行鋼捲投入。 (RMK00717) . 【美加訂單生產注意事項-CCP】2.烤漆入口依照鋼捲投向規定進行鋼捲投入。(CR1/CG1 CR2/CG2-->正向入料。CR1/CG2 CR2/CG1-->反向入料) (RMK00717) . 【美加訂單生產注意事項-CCP】3.此訂單背面漆一律採Nature塗裝，塗裝黏度設定40秒以上 (RMK00717) | 訂單:2507EFE044/004 RCL <生產備註> 事項如下 . 【捲取】注意！本單為直立式包裝。禁用STAGGER捲取送包裝！送RCL重處理例外。 (RMK00512) | 訂單:2507EFE044/004 CCPK 無 <生產備註> 事項 | 訂單:2507EFE044/004 CGQC <品檢備註> 事項如下 . 鍍層 AZ150 (含) 以上 , 鋅花等級 C~E 目標D，避免鋅花晶界明顯後續造成烤漆點狀未塗漆。 (RMK00565) | 訂單:2507EFE044/004 CCQC <品檢備註> 事項如下 . 【色差】1.1.此客戶對面漆(非B開頭之色碼)目視色差要求較高,請依限度樣本進行目視色差管制★--->發生過訴賠 (RMK00248) . 【色差】1.2.若針對特殊顏色需特別管理時，請品檢忽略1.1.的規定以特別規定為主 (RMK00248) . 【捲取】注意！本單為直立式包裝。禁用STAGGER捲取送包裝！送RCL重處理例外。 (RMK00512) | 訂單:2507EFE044/004 TOL 無 <生產備註> 事項 | 【色差】色差放行標準為DE<= 2.0，只管制當批無明顯目視色差，不管制批差異。^^/CC1/CC2/ <<.E_CHIN 2025/07/21 08:14.>> | 訂單 2507EFE044/004 修改記錄如下: 20250718 11:47:36 (06023) 退火碼: >> H2, 用途碼: >> COG007, 背面標示: >> S000, 訂單背面顏色(五碼): >> BW73Z, 背面漆膜厚: >> NOM, 背面漆塗漆型式幾塗幾烤: >> 2, 鉻酸鹽: >> Z, 訂單厚度: >> 0.015, 訂單重: >> 40, 重量容許率(下限): >> 10, 重量容許率(上限): >> 10, 訂單寬度: >> 41, 鍍製方式: >> AC, 鋼捲內徑: >> 508, 鋼捲下限重: >> 3, 鋼捲上限重: >> 4.5, 壓花條件碼: >> -, 表面花紋: >> R, 綠色識別碼: >> -, 印刷輥號: >> -, 產品代碼: >> PPGL, 皮膜碼: >> -, 單位別: >> I, 油品種類: >> Z, 塗油量: >> Z, 包裝代碼: >> E0 , 保護膜碼: >> -, 客戶試片取樣型式: >> -, 調質碼: >> S, 套筒碼: >> P , 規格: >> A792SSGR80, 製造標準: >> ASTM, 表面處理劑種類: >> Z, 表面處理劑塗佈量: >> Z, 伸長率測試: >> N, 硬度測試碼: >> N, 抗拉強度測試: >> N, 降伏強度測試: >> N, 厚度變異: >> 0, 訂單正面顏色(五碼): >> SGT7Q, 正面漆膜厚: >> 25, 正面漆塗漆型式幾塗幾烤: >> 2, 修邊碼: >> Y, 重量碼: >> AW, 鋼捲捲向: >> O, 鍍層碼: >> AZ50, | F:保證1/2 ASTM 厚度公差
PPGL | 2507EFE044/005 |  | 1. 製造標準為MS、ASTM或銷新加坡之訂單，若無技術指定優先用料，請優先使用國內料，勿使用ANFEN (OFP00406)-{.不符.} | 1. 製造標準為MS、ASTM或銷新加坡之訂單，若無技術指定優先用料，請優先使用國內料，勿使用ANFEN (OFP00406)-{.不符.} 2. 【提醒】！本單為直立式包裝，嚴禁鍍鋅或烤漆後以STAGGER捲取 (OFP00451)-{.不符.} 3. ※超耐候一系列用途要確認是否有英制公差需求，有英制公差需求時選配碼用ON027※ (OFP00680)-{.不符.} 4. 此經銷商有簽訂1/2厚度公差保證(無厚度變異),請調整冷軋與鍍鋅厚度公差管制範圍. 保證 ASTM 厚度公差 (OFP00180)-{.不符.} | 訂單:2507EFE044/005 CPL <生產備註> 事項如下 . 除HGI/ HGL 訂單邊緣不噴油. 其餘皆側緣噴油 (RMK00285) . 【美加訂單生產注意事項-CPL】1.客戶美加地區訂單實施修邊刀最大使用顆數上限(20顆) (RMK00717) . 【美加訂單生產注意事項-CPL】2.排程備註:注意修邊品質與毛邊 (RMK00717) . 【美加訂單生產注意事項-CPL】3.去毛邊輥的管制：兩側壓力均設定1.0 kg/cm2 (RMK00717) | 訂單:2507EFE044/005 CR1 <生產備註> 事項如下 . 此經銷商保證平均厚度在1/2厚度公差內，厚度量測NG時，如單位長度符合範圍，請放行 (RMK00402) . 此客戶有保證 全板形 急峻度 ≦ 0.7% ( ≦ 12 I-UNIT ) (RMK00583) . 【美加訂單生產注意事項-CR】1.兩側各加開一個spot cooling增加冷卻效果。 (RMK00717) . 【美加訂單生產注意事項-CR】2.發生毛邊時，請降速生產減輕毛邊程度，暫留討論後再處置。 (RMK00717) | 訂單:2507EFE044/005 CR2 <生產備註> 事項如下 . 此經銷商保證平均厚度在1/2厚度公差內，厚度量測NG時，如單位長度符合範圍，請放行 (RMK00402) . 此客戶有保證 全板形 急峻度 ≦ 0.7% ( ≦ 12 I-UNIT ) (RMK00583) . 【美加訂單生產注意事項-CR】1.兩側各加開一個spot cooling增加冷卻效果。 (RMK00717) . 【美加訂單生產注意事項-CR】2.發生毛邊時，請降速生產減輕毛邊程度，暫留討論後再處置。 (RMK00717) | 訂單:2507EFE044/005 CG1 <生產備註> 事項如下 . 鍍鋅表面不可有鋅痕、壓痕、凹陷、及刮傷 、應變痕等。 (RMK00054) . 此經銷商保證平均厚度在1/2厚度公差內，厚度量測NG時，如單位長度符合範圍，請放行 (RMK00402) . 鍍層 AZ150 (含) 以上 , 鋅花等級 C~E 目標D，避免鋅花晶界明顯後續造成烤漆點狀未塗漆。 (RMK00565) . 此客戶有保證 全板形 急峻度 ≦ 0.7% ( ≦ 12 I-UNIT ) (RMK00583) . 【美加訂單生產注意事項-CG1】副操確認完回控制室後，於生產排程鋼號旁簽名紀錄，以利後續追查(該排程生產完，排程單將保留)。 (RMK00717) . 【美加訂單生產注意事項-CG1】中央段副操每顆銲道出Pot時觀察銲道同時，確認Beaver Tail與鋼板接觸之Guide Roll羊毛氈狀況，並適時添加潤滑油(避免乾掉)。 (RMK00717) | 訂單:2507EFE044/005 CG2 <生產備註> 事項如下 . 鍍鋅表面不可有鋅痕、壓痕、凹陷、及刮傷 、應變痕等。 (RMK00054) . 此經銷商保證平均厚度在1/2厚度公差內，厚度量測NG時，如單位長度符合範圍，請放行 (RMK00402) . 鍍層 AZ150 (含) 以上 , 鋅花等級 C~E 目標D，避免鋅花晶界明顯後續造成烤漆點狀未塗漆。 (RMK00565) . 此客戶有保證 全板形 急峻度 ≦ 0.7% ( ≦ 12 I-UNIT ) (RMK00583) . 【美加訂單生產注意事項-CG2】1.使用SUB-NOZZLE (RMK00717) | 訂單:2507EFE044/005 CC1 <生產備註> 事項如下 . 正面面漆(20U)及正面總膜厚(25U)要求管制90%以上之膜厚,未達標準降級. (RMK00054) . 若背面面漆(20U)及背面總膜厚(25U)時要求管制90%以上之膜厚,未達標準降級 (RMK00054) . 面漆=18U(90%)~請購基準22U(110%),標準板總膜厚=5+20U(100%面漆). (RMK00054) . 30CM*全寬*留1塊給LAB及1塊給塗料商, (RMK00054) . 【色差】1.1.此客戶對面漆(非B開頭之色碼)目視色差要求較高,請依限度樣本進行目視色差管制★--->發生過訴賠 (RMK00248) . 【色差】1.2.若針對特殊顏色需特別管理時，請品檢忽略1.1.的規定以特別規定為主 (RMK00248) . 此經銷商保證平均厚度在1/2厚度公差內，厚度量測NG時，如單位長度符合範圍，請放行 (RMK00402) . 【捲取】注意！本單為直立式包裝。禁用STAGGER捲取送包裝！送RCL重處理例外。 (RMK00512) . 此客戶有保證 全板形 急峻度 ≦ 0.7% ( ≦ 12 I-UNIT ) (RMK00583) . 【美加訂單生產注意事項-CCP】1.請烤漆入口依照正背面漆鋼捲投向規定進行鋼捲投入。 (RMK00717) . 【美加訂單生產注意事項-CCP】2.烤漆入口依照鋼捲投向規定進行鋼捲投入。(CR1/CG1 CR2/CG2-->正向入料。CR1/CG2 CR2/CG1-->反向入料) (RMK00717) . 【美加訂單生產注意事項-CCP】3.此訂單背面漆一律採Nature塗裝，塗裝黏度設定40秒以上 (RMK00717) | 訂單:2507EFE044/005 CC2 <生產備註> 事項如下 . 正面面漆(20U)及正面總膜厚(25U)要求管制90%以上之膜厚,未達標準降級. (RMK00054) . 若背面面漆(20U)及背面總膜厚(25U)時要求管制90%以上之膜厚,未達標準降級 (RMK00054) . 面漆=18U(90%)~請購基準22U(110%),標準板總膜厚=5+20U(100%面漆). (RMK00054) . 30CM*全寬*留1塊給LAB及1塊給塗料商, (RMK00054) . 【色差】1.1.此客戶對面漆(非B開頭之色碼)目視色差要求較高,請依限度樣本進行目視色差管制★--->發生過訴賠 (RMK00248) . 【色差】1.2.若針對特殊顏色需特別管理時，請品檢忽略1.1.的規定以特別規定為主 (RMK00248) . 此經銷商保證平均厚度在1/2厚度公差內，厚度量測NG時，如單位長度符合範圍，請放行 (RMK00402) . 【捲取】注意！本單為直立式包裝。禁用STAGGER捲取送包裝！送RCL重處理例外。 (RMK00512) . 此客戶有保證 全板形 急峻度 ≦ 0.7% ( ≦ 12 I-UNIT ) (RMK00583) . 【美加訂單生產注意事項-CCP】1.請烤漆入口依照正背面漆鋼捲投向規定進行鋼捲投入。 (RMK00717) . 【美加訂單生產注意事項-CCP】2.烤漆入口依照鋼捲投向規定進行鋼捲投入。(CR1/CG1 CR2/CG2-->正向入料。CR1/CG2 CR2/CG1-->反向入料) (RMK00717) . 【美加訂單生產注意事項-CCP】3.此訂單背面漆一律採Nature塗裝，塗裝黏度設定40秒以上 (RMK00717) | 訂單:2507EFE044/005 RCL <生產備註> 事項如下 . 【捲取】注意！本單為直立式包裝。禁用STAGGER捲取送包裝！送RCL重處理例外。 (RMK00512) | 訂單:2507EFE044/005 CCPK 無 <生產備註> 事項 | 訂單:2507EFE044/005 CGQC <品檢備註> 事項如下 . 鍍層 AZ150 (含) 以上 , 鋅花等級 C~E 目標D，避免鋅花晶界明顯後續造成烤漆點狀未塗漆。 (RMK00565) | 訂單:2507EFE044/005 CCQC <品檢備註> 事項如下 . 【色差】1.1.此客戶對面漆(非B開頭之色碼)目視色差要求較高,請依限度樣本進行目視色差管制★--->發生過訴賠 (RMK00248) . 【色差】1.2.若針對特殊顏色需特別管理時，請品檢忽略1.1.的規定以特別規定為主 (RMK00248) . 【捲取】注意！本單為直立式包裝。禁用STAGGER捲取送包裝！送RCL重處理例外。 (RMK00512) | 訂單:2507EFE044/005 TOL 無 <生產備註> 事項 |  | 訂單 2507EFE044/005 修改記錄如下: 20250718 11:47:38 (06023) 退火碼: >> H2, 用途碼: >> COG003, 背面標示: >> S000, 訂單背面顏色(五碼): >> BW73Z, 背面漆膜厚: >> NOM, 背面漆塗漆型式幾塗幾烤: >> 2, 鉻酸鹽: >> Z, 訂單厚度: >> 0.015, 訂單重: >> 20, 重量容許率(下限): >> 10, 重量容許率(上限): >> 10, 訂單寬度: >> 41, 鍍製方式: >> AC, 鋼捲內徑: >> 508, 鋼捲下限重: >> 3, 鋼捲上限重: >> 4.5, 壓花條件碼: >> -, 表面花紋: >> R, 綠色識別碼: >> -, 印刷輥號: >> -, 產品代碼: >> PPGL, 皮膜碼: >> -, 單位別: >> I, 油品種類: >> Z, 塗油量: >> Z, 包裝代碼: >> E0 , 保護膜碼: >> -, 客戶試片取樣型式: >> -, 調質碼: >> S, 套筒碼: >> P , 規格: >> A792SSGR80, 製造標準: >> ASTM, 表面處理劑種類: >> Z, 表面處理劑塗佈量: >> Z, 伸長率測試: >> N, 硬度測試碼: >> N, 抗拉強度測試: >> N, 降伏強度測試: >> N, 厚度變異: >> 0, 訂單正面顏色(五碼): >> SRH49, 正面漆膜厚: >> 25, 正面漆塗漆型式幾塗幾烤: >> 2, 修邊碼: >> Y, 重量碼: >> AW, 鋼捲捲向: >> O, 鍍層碼: >> AZ50, | F:保證1/2 ASTM 厚度公差
PPGL | 2507EFE044/006 |  | 1. 製造標準為MS、ASTM或銷新加坡之訂單，若無技術指定優先用料，請優先使用國內料，勿使用ANFEN (OFP00406)-{.不符.} | 1. 製造標準為MS、ASTM或銷新加坡之訂單，若無技術指定優先用料，請優先使用國內料，勿使用ANFEN (OFP00406)-{.不符.} 2. 【提醒】！本單為直立式包裝，嚴禁鍍鋅或烤漆後以STAGGER捲取 (OFP00451)-{.不符.} 3. 此經銷商有簽訂1/2厚度公差保證(無厚度變異),請調整冷軋與鍍鋅厚度公差管制範圍. 保證 ASTM 厚度公差 (OFP00180)-{.不符.} | 訂單:2507EFE044/006 CPL <生產備註> 事項如下 . 除HGI/ HGL 訂單邊緣不噴油. 其餘皆側緣噴油 (RMK00285) . 【美加訂單生產注意事項-CPL】1.客戶美加地區訂單實施修邊刀最大使用顆數上限(20顆) (RMK00717) . 【美加訂單生產注意事項-CPL】2.排程備註:注意修邊品質與毛邊 (RMK00717) . 【美加訂單生產注意事項-CPL】3.去毛邊輥的管制：兩側壓力均設定1.0 kg/cm2 (RMK00717) | 訂單:2507EFE044/006 CR1 <生產備註> 事項如下 . 此經銷商保證平均厚度在1/2厚度公差內，厚度量測NG時，如單位長度符合範圍，請放行 (RMK00402) . 此客戶有保證 全板形 急峻度 ≦ 0.7% ( ≦ 12 I-UNIT ) (RMK00583) . 【美加訂單生產注意事項-CR】1.兩側各加開一個spot cooling增加冷卻效果。 (RMK00717) . 【美加訂單生產注意事項-CR】2.發生毛邊時，請降速生產減輕毛邊程度，暫留討論後再處置。 (RMK00717) | 訂單:2507EFE044/006 CR2 <生產備註> 事項如下 . 此經銷商保證平均厚度在1/2厚度公差內，厚度量測NG時，如單位長度符合範圍，請放行 (RMK00402) . 此客戶有保證 全板形 急峻度 ≦ 0.7% ( ≦ 12 I-UNIT ) (RMK00583) . 【美加訂單生產注意事項-CR】1.兩側各加開一個spot cooling增加冷卻效果。 (RMK00717) . 【美加訂單生產注意事項-CR】2.發生毛邊時，請降速生產減輕毛邊程度，暫留討論後再處置。 (RMK00717) | 訂單:2507EFE044/006 CG1 <生產備註> 事項如下 . 此經銷商保證平均厚度在1/2厚度公差內，厚度量測NG時，如單位長度符合範圍，請放行 (RMK00402) . 鍍層 AZ150 (含) 以上 , 鋅花等級 C~E 目標D，避免鋅花晶界明顯後續造成烤漆點狀未塗漆。 (RMK00565) . 此客戶有保證 全板形 急峻度 ≦ 0.7% ( ≦ 12 I-UNIT ) (RMK00583) . 【美加訂單生產注意事項-CG1】副操確認完回控制室後，於生產排程鋼號旁簽名紀錄，以利後續追查(該排程生產完，排程單將保留)。 (RMK00717) . 【美加訂單生產注意事項-CG1】中央段副操每顆銲道出Pot時觀察銲道同時，確認Beaver Tail與鋼板接觸之Guide Roll羊毛氈狀況，並適時添加潤滑油(避免乾掉)。 (RMK00717) | 訂單:2507EFE044/006 CG2 <生產備註> 事項如下 . 此經銷商保證平均厚度在1/2厚度公差內，厚度量測NG時，如單位長度符合範圍，請放行 (RMK00402) . 鍍層 AZ150 (含) 以上 , 鋅花等級 C~E 目標D，避免鋅花晶界明顯後續造成烤漆點狀未塗漆。 (RMK00565) . 此客戶有保證 全板形 急峻度 ≦ 0.7% ( ≦ 12 I-UNIT ) (RMK00583) . 【美加訂單生產注意事項-CG2】1.使用SUB-NOZZLE (RMK00717) | 訂單:2507EFE044/006 CC1 <生產備註> 事項如下 . 【色差】1.1.此客戶對面漆(非B開頭之色碼)目視色差要求較高,請依限度樣本進行目視色差管制★--->發生過訴賠 (RMK00248) . 【色差】1.2.若針對特殊顏色需特別管理時，請品檢忽略1.1.的規定以特別規定為主 (RMK00248) . 此經銷商保證平均厚度在1/2厚度公差內，厚度量測NG時，如單位長度符合範圍，請放行 (RMK00402) . 【捲取】注意！本單為直立式包裝。禁用STAGGER捲取送包裝！送RCL重處理例外。 (RMK00512) . 此客戶有保證 全板形 急峻度 ≦ 0.7% ( ≦ 12 I-UNIT ) (RMK00583) . 【美加訂單生產注意事項-CCP】1.請烤漆入口依照正背面漆鋼捲投向規定進行鋼捲投入。 (RMK00717) . 【美加訂單生產注意事項-CCP】2.烤漆入口依照鋼捲投向規定進行鋼捲投入。(CR1/CG1 CR2/CG2-->正向入料。CR1/CG2 CR2/CG1-->反向入料) (RMK00717) . 【美加訂單生產注意事項-CCP】3.此訂單背面漆一律採Nature塗裝，塗裝黏度設定40秒以上 (RMK00717) | 訂單:2507EFE044/006 CC2 <生產備註> 事項如下 . 【色差】1.1.此客戶對面漆(非B開頭之色碼)目視色差要求較高,請依限度樣本進行目視色差管制★--->發生過訴賠 (RMK00248) . 【色差】1.2.若針對特殊顏色需特別管理時，請品檢忽略1.1.的規定以特別規定為主 (RMK00248) . 此經銷商保證平均厚度在1/2厚度公差內，厚度量測NG時，如單位長度符合範圍，請放行 (RMK00402) . 【捲取】注意！本單為直立式包裝。禁用STAGGER捲取送包裝！送RCL重處理例外。 (RMK00512) . 此客戶有保證 全板形 急峻度 ≦ 0.7% ( ≦ 12 I-UNIT ) (RMK00583) . 【美加訂單生產注意事項-CCP】1.請烤漆入口依照正背面漆鋼捲投向規定進行鋼捲投入。 (RMK00717) . 【美加訂單生產注意事項-CCP】2.烤漆入口依照鋼捲投向規定進行鋼捲投入。(CR1/CG1 CR2/CG2-->正向入料。CR1/CG2 CR2/CG1-->反向入料) (RMK00717) . 【美加訂單生產注意事項-CCP】3.此訂單背面漆一律採Nature塗裝，塗裝黏度設定40秒以上 (RMK00717) | 訂單:2507EFE044/006 RCL <生產備註> 事項如下 . 【捲取】注意！本單為直立式包裝。禁用STAGGER捲取送包裝！送RCL重處理例外。 (RMK00512) | 訂單:2507EFE044/006 CCPK 無 <生產備註> 事項 | 訂單:2507EFE044/006 CGQC <品檢備註> 事項如下 . 鍍層 AZ150 (含) 以上 , 鋅花等級 C~E 目標D，避免鋅花晶界明顯後續造成烤漆點狀未塗漆。 (RMK00565) | 訂單:2507EFE044/006 CCQC <品檢備註> 事項如下 . 【色差】1.1.此客戶對面漆(非B開頭之色碼)目視色差要求較高,請依限度樣本進行目視色差管制★--->發生過訴賠 (RMK00248) . 【色差】1.2.若針對特殊顏色需特別管理時，請品檢忽略1.1.的規定以特別規定為主 (RMK00248) . 【捲取】注意！本單為直立式包裝。禁用STAGGER捲取送包裝！送RCL重處理例外。 (RMK00512) | 訂單:2507EFE044/006 TOL 無 <生產備註> 事項 |  | 訂單 2507EFE044/006 修改記錄如下: 20250718 11:47:41 (06023) 退火碼: >> H2, 用途碼: >> COA001, 背面標示: >> S000, 訂單背面顏色(五碼): >> BW73Z, 背面漆膜厚: >> NOM, 背面漆塗漆型式幾塗幾烤: >> 2, 鉻酸鹽: >> Z, 訂單厚度: >> 0.015, 訂單重: >> 20, 重量容許率(下限): >> 10, 重量容許率(上限): >> 10, 訂單寬度: >> 41, 鍍製方式: >> AC, 鋼捲內徑: >> 508, 鋼捲下限重: >> 3, 鋼捲上限重: >> 4.5, 壓花條件碼: >> -, 表面花紋: >> R, 綠色識別碼: >> -, 印刷輥號: >> -, 產品代碼: >> PPGL, 皮膜碼: >> -, 單位別: >> I, 油品種類: >> Z, 塗油量: >> Z, 包裝代碼: >> E0 , 保護膜碼: >> -, 客戶試片取樣型式: >> -, 調質碼: >> S, 套筒碼: >> P , 規格: >> A792SSGR80, 製造標準: >> ASTM, 表面處理劑種類: >> Z, 表面處理劑塗佈量: >> Z, 伸長率測試: >> N, 硬度測試碼: >> N, 抗拉強度測試: >> N, 降伏強度測試: >> N, 厚度變異: >> 0, 訂單正面顏色(五碼): >> SR627, 正面漆膜厚: >> 25, 正面漆塗漆型式幾塗幾烤: >> 2, 修邊碼: >> Y, 重量碼: >> AW, 鋼捲捲向: >> O, 鍍層碼: >> AZ50, | F:保證1/2 ASTM 厚度公差
PPGL | 2507EFE044/007 |  | 1. 製造標準為MS、ASTM或銷新加坡之訂單，若無技術指定優先用料，請優先使用國內料，勿使用ANFEN (OFP00406)-{.不符.} | 1. 製造標準為MS、ASTM或銷新加坡之訂單，若無技術指定優先用料，請優先使用國內料，勿使用ANFEN (OFP00406)-{.不符.} 2. 【提醒】！本單為直立式包裝，嚴禁鍍鋅或烤漆後以STAGGER捲取 (OFP00451)-{.不符.} 3. ※超耐候一系列用途要確認是否有英制公差需求，有英制公差需求時選配碼用ON027※ (OFP00680)-{.不符.} 4. 此經銷商有簽訂1/2厚度公差保證(無厚度變異),請調整冷軋與鍍鋅厚度公差管制範圍. 保證 ASTM 厚度公差 (OFP00180)-{.不符.} | 訂單:2507EFE044/007 CPL <生產備註> 事項如下 . 除HGI/ HGL 訂單邊緣不噴油. 其餘皆側緣噴油 (RMK00285) . 【美加訂單生產注意事項-CPL】1.客戶美加地區訂單實施修邊刀最大使用顆數上限(20顆) (RMK00717) . 【美加訂單生產注意事項-CPL】2.排程備註:注意修邊品質與毛邊 (RMK00717) . 【美加訂單生產注意事項-CPL】3.去毛邊輥的管制：兩側壓力均設定1.0 kg/cm2 (RMK00717) | 訂單:2507EFE044/007 CR1 <生產備註> 事項如下 . 此經銷商保證平均厚度在1/2厚度公差內，厚度量測NG時，如單位長度符合範圍，請放行 (RMK00402) . 此客戶有保證 全板形 急峻度 ≦ 0.7% ( ≦ 12 I-UNIT ) (RMK00583) . 【美加訂單生產注意事項-CR】1.兩側各加開一個spot cooling增加冷卻效果。 (RMK00717) . 【美加訂單生產注意事項-CR】2.發生毛邊時，請降速生產減輕毛邊程度，暫留討論後再處置。 (RMK00717) | 訂單:2507EFE044/007 CR2 <生產備註> 事項如下 . 此經銷商保證平均厚度在1/2厚度公差內，厚度量測NG時，如單位長度符合範圍，請放行 (RMK00402) . 此客戶有保證 全板形 急峻度 ≦ 0.7% ( ≦ 12 I-UNIT ) (RMK00583) . 【美加訂單生產注意事項-CR】1.兩側各加開一個spot cooling增加冷卻效果。 (RMK00717) . 【美加訂單生產注意事項-CR】2.發生毛邊時，請降速生產減輕毛邊程度，暫留討論後再處置。 (RMK00717) | 訂單:2507EFE044/007 CG1 <生產備註> 事項如下 . 鍍鋅表面不可有鋅痕、壓痕、凹陷、及刮傷 、應變痕等。 (RMK00054) . 此經銷商保證平均厚度在1/2厚度公差內，厚度量測NG時，如單位長度符合範圍，請放行 (RMK00402) . 鍍層 AZ150 (含) 以上 , 鋅花等級 C~E 目標D，避免鋅花晶界明顯後續造成烤漆點狀未塗漆。 (RMK00565) . 此客戶有保證 全板形 急峻度 ≦ 0.7% ( ≦ 12 I-UNIT ) (RMK00583) . 【美加訂單生產注意事項-CG1】副操確認完回控制室後，於生產排程鋼號旁簽名紀錄，以利後續追查(該排程生產完，排程單將保留)。 (RMK00717) . 【美加訂單生產注意事項-CG1】中央段副操每顆銲道出Pot時觀察銲道同時，確認Beaver Tail與鋼板接觸之Guide Roll羊毛氈狀況，並適時添加潤滑油(避免乾掉)。 (RMK00717) | 訂單:2507EFE044/007 CG2 <生產備註> 事項如下 . 鍍鋅表面不可有鋅痕、壓痕、凹陷、及刮傷 、應變痕等。 (RMK00054) . 此經銷商保證平均厚度在1/2厚度公差內，厚度量測NG時，如單位長度符合範圍，請放行 (RMK00402) . 鍍層 AZ150 (含) 以上 , 鋅花等級 C~E 目標D，避免鋅花晶界明顯後續造成烤漆點狀未塗漆。 (RMK00565) . 此客戶有保證 全板形 急峻度 ≦ 0.7% ( ≦ 12 I-UNIT ) (RMK00583) . 【美加訂單生產注意事項-CG2】1.使用SUB-NOZZLE (RMK00717) | 訂單:2507EFE044/007 CC1 <生產備註> 事項如下 . 正面面漆(20U)及正面總膜厚(25U)要求管制90%以上之膜厚,未達標準降級. (RMK00054) . 若背面面漆(20U)及背面總膜厚(25U)時要求管制90%以上之膜厚,未達標準降級 (RMK00054) . 面漆=18U(90%)~請購基準22U(110%),標準板總膜厚=5+20U(100%面漆). (RMK00054) . 30CM*全寬*留1塊給LAB及1塊給塗料商, (RMK00054) . 【色差】1.1.此客戶對面漆(非B開頭之色碼)目視色差要求較高,請依限度樣本進行目視色差管制★--->發生過訴賠 (RMK00248) . 【色差】1.2.若針對特殊顏色需特別管理時，請品檢忽略1.1.的規定以特別規定為主 (RMK00248) . 此經銷商保證平均厚度在1/2厚度公差內，厚度量測NG時，如單位長度符合範圍，請放行 (RMK00402) . 【捲取】注意！本單為直立式包裝。禁用STAGGER捲取送包裝！送RCL重處理例外。 (RMK00512) . 【抽氣量】白色系在CC1生產時,FINISH抽氣量請設定250,如生產中發生色差b值異常升高,請股長再加大抽氣量因應 (RMK00560) . 此客戶有保證 全板形 急峻度 ≦ 0.7% ( ≦ 12 I-UNIT ) (RMK00583) . 【美加訂單生產注意事項-CCP】1.請烤漆入口依照正背面漆鋼捲投向規定進行鋼捲投入。 (RMK00717) . 【美加訂單生產注意事項-CCP】2.烤漆入口依照鋼捲投向規定進行鋼捲投入。(CR1/CG1 CR2/CG2-->正向入料。CR1/CG2 CR2/CG1-->反向入料) (RMK00717) . 【美加訂單生產注意事項-CCP】3.此訂單背面漆一律採Nature塗裝，塗裝黏度設定40秒以上 (RMK00717) | 訂單:2507EFE044/007 CC2 <生產備註> 事項如下 . 正面面漆(20U)及正面總膜厚(25U)要求管制90%以上之膜厚,未達標準降級. (RMK00054) . 若背面面漆(20U)及背面總膜厚(25U)時要求管制90%以上之膜厚,未達標準降級 (RMK00054) . 面漆=18U(90%)~請購基準22U(110%),標準板總膜厚=5+20U(100%面漆). (RMK00054) . 30CM*全寬*留1塊給LAB及1塊給塗料商, (RMK00054) . 【色差】1.1.此客戶對面漆(非B開頭之色碼)目視色差要求較高,請依限度樣本進行目視色差管制★--->發生過訴賠 (RMK00248) . 【色差】1.2.若針對特殊顏色需特別管理時，請品檢忽略1.1.的規定以特別規定為主 (RMK00248) . 此經銷商保證平均厚度在1/2厚度公差內，厚度量測NG時，如單位長度符合範圍，請放行 (RMK00402) . 【捲取】注意！本單為直立式包裝。禁用STAGGER捲取送包裝！送RCL重處理例外。 (RMK00512) . 【抽氣量】白色系在CC1生產時,FINISH抽氣量請設定250,如生產中發生色差b值異常升高,請股長再加大抽氣量因應 (RMK00560) . 此客戶有保證 全板形 急峻度 ≦ 0.7% ( ≦ 12 I-UNIT ) (RMK00583) . 【美加訂單生產注意事項-CCP】1.請烤漆入口依照正背面漆鋼捲投向規定進行鋼捲投入。 (RMK00717) . 【美加訂單生產注意事項-CCP】2.烤漆入口依照鋼捲投向規定進行鋼捲投入。(CR1/CG1 CR2/CG2-->正向入料。CR1/CG2 CR2/CG1-->反向入料) (RMK00717) . 【美加訂單生產注意事項-CCP】3.此訂單背面漆一律採Nature塗裝，塗裝黏度設定40秒以上 (RMK00717) | 訂單:2507EFE044/007 RCL <生產備註> 事項如下 . 【捲取】注意！本單為直立式包裝。禁用STAGGER捲取送包裝！送RCL重處理例外。 (RMK00512) | 訂單:2507EFE044/007 CCPK 無 <生產備註> 事項 | 訂單:2507EFE044/007 CGQC <品檢備註> 事項如下 . 鍍層 AZ150 (含) 以上 , 鋅花等級 C~E 目標D，避免鋅花晶界明顯後續造成烤漆點狀未塗漆。 (RMK00565) | 訂單:2507EFE044/007 CCQC <品檢備註> 事項如下 . 【色差】1.1.此客戶對面漆(非B開頭之色碼)目視色差要求較高,請依限度樣本進行目視色差管制★--->發生過訴賠 (RMK00248) . 【色差】1.2.若針對特殊顏色需特別管理時，請品檢忽略1.1.的規定以特別規定為主 (RMK00248) . 【捲取】注意！本單為直立式包裝。禁用STAGGER捲取送包裝！送RCL重處理例外。 (RMK00512) | 訂單:2507EFE044/007 TOL 無 <生產備註> 事項 |  | 訂單 2507EFE044/007 修改記錄如下: 20250718 11:47:44 (06023) 退火碼: >> H2, 用途碼: >> COG003, 背面標示: >> S000, 訂單背面顏色(五碼): >> BW73Z, 背面漆膜厚: >> NOM, 背面漆塗漆型式幾塗幾烤: >> 2, 鉻酸鹽: >> Z, 訂單厚度: >> 0.014, 訂單重: >> 40, 重量容許率(下限): >> 10, 重量容許率(上限): >> 10, 訂單寬度: >> 41, 鍍製方式: >> AC, 鋼捲內徑: >> 508, 鋼捲下限重: >> 3, 鋼捲上限重: >> 4.5, 壓花條件碼: >> -, 表面花紋: >> R, 綠色識別碼: >> -, 印刷輥號: >> -, 產品代碼: >> PPGL, 皮膜碼: >> -, 單位別: >> I, 油品種類: >> Z, 塗油量: >> Z, 包裝代碼: >> E0 , 保護膜碼: >> -, 客戶試片取樣型式: >> -, 調質碼: >> S, 套筒碼: >> P , 規格: >> A792SSGR80, 製造標準: >> ASTM, 表面處理劑種類: >> Z, 表面處理劑塗佈量: >> Z, 伸長率測試: >> N, 硬度測試碼: >> N, 抗拉強度測試: >> N, 降伏強度測試: >> N, 厚度變異: >> 0, 訂單正面顏色(五碼): >> 1WR46, 正面漆膜厚: >> 25, 正面漆塗漆型式幾塗幾烤: >> 2, 修邊碼: >> Y, 重量碼: >> AW, 鋼捲捲向: >> O, 鍍層碼: >> AZ50, | F:保證1/2 ASTM 厚度公差
PPGL | 2507EFE044/008 |  | 1. 製造標準為MS、ASTM或銷新加坡之訂單，若無技術指定優先用料，請優先使用國內料，勿使用ANFEN (OFP00406)-{.不符.} | 1. 製造標準為MS、ASTM或銷新加坡之訂單，若無技術指定優先用料，請優先使用國內料，勿使用ANFEN (OFP00406)-{.不符.} 2. 【提醒】！本單為直立式包裝，嚴禁鍍鋅或烤漆後以STAGGER捲取 (OFP00451)-{.不符.} 3. ※超耐候一系列用途要確認是否有英制公差需求，有英制公差需求時選配碼用ON027※ (OFP00680)-{.不符.} 4. 此經銷商有簽訂1/2厚度公差保證(無厚度變異),請調整冷軋與鍍鋅厚度公差管制範圍. 保證 ASTM 厚度公差 (OFP00180)-{.不符.} | 訂單:2507EFE044/008 CPL <生產備註> 事項如下 . 除HGI/ HGL 訂單邊緣不噴油. 其餘皆側緣噴油 (RMK00285) . 【美加訂單生產注意事項-CPL】1.客戶美加地區訂單實施修邊刀最大使用顆數上限(20顆) (RMK00717) . 【美加訂單生產注意事項-CPL】2.排程備註:注意修邊品質與毛邊 (RMK00717) . 【美加訂單生產注意事項-CPL】3.去毛邊輥的管制：兩側壓力均設定1.0 kg/cm2 (RMK00717) | 訂單:2507EFE044/008 CR1 <生產備註> 事項如下 . 此經銷商保證平均厚度在1/2厚度公差內，厚度量測NG時，如單位長度符合範圍，請放行 (RMK00402) . 此客戶有保證 全板形 急峻度 ≦ 0.7% ( ≦ 12 I-UNIT ) (RMK00583) . 【美加訂單生產注意事項-CR】1.兩側各加開一個spot cooling增加冷卻效果。 (RMK00717) . 【美加訂單生產注意事項-CR】2.發生毛邊時，請降速生產減輕毛邊程度，暫留討論後再處置。 (RMK00717) | 訂單:2507EFE044/008 CR2 <生產備註> 事項如下 . 此經銷商保證平均厚度在1/2厚度公差內，厚度量測NG時，如單位長度符合範圍，請放行 (RMK00402) . 此客戶有保證 全板形 急峻度 ≦ 0.7% ( ≦ 12 I-UNIT ) (RMK00583) . 【美加訂單生產注意事項-CR】1.兩側各加開一個spot cooling增加冷卻效果。 (RMK00717) . 【美加訂單生產注意事項-CR】2.發生毛邊時，請降速生產減輕毛邊程度，暫留討論後再處置。 (RMK00717) | 訂單:2507EFE044/008 CG1 <生產備註> 事項如下 . 鍍鋅表面不可有鋅痕、壓痕、凹陷、及刮傷 、應變痕等。 (RMK00054) . 此經銷商保證平均厚度在1/2厚度公差內，厚度量測NG時，如單位長度符合範圍，請放行 (RMK00402) . 此客戶有保證 全板形 急峻度 ≦ 0.7% ( ≦ 12 I-UNIT ) (RMK00583) . 【美加訂單生產注意事項-CG1】副操確認完回控制室後，於生產排程鋼號旁簽名紀錄，以利後續追查(該排程生產完，排程單將保留)。 (RMK00717) . 【美加訂單生產注意事項-CG1】中央段副操每顆銲道出Pot時觀察銲道同時，確認Beaver Tail與鋼板接觸之Guide Roll羊毛氈狀況，並適時添加潤滑油(避免乾掉)。 (RMK00717) | 訂單:2507EFE044/008 CG2 <生產備註> 事項如下 . 鍍鋅表面不可有鋅痕、壓痕、凹陷、及刮傷 、應變痕等。 (RMK00054) . 此經銷商保證平均厚度在1/2厚度公差內，厚度量測NG時，如單位長度符合範圍，請放行 (RMK00402) . 此客戶有保證 全板形 急峻度 ≦ 0.7% ( ≦ 12 I-UNIT ) (RMK00583) . 【美加訂單生產注意事項-CG2】1.使用SUB-NOZZLE (RMK00717) | 訂單:2507EFE044/008 CC1 <生產備註> 事項如下 . 正面面漆(20U)及正面總膜厚(25U)要求管制90%以上之膜厚,未達標準降級. (RMK00054) . 若背面面漆(20U)及背面總膜厚(25U)時要求管制90%以上之膜厚,未達標準降級 (RMK00054) . 面漆=18U(90%)~請購基準22U(110%),標準板總膜厚=5+20U(100%面漆). (RMK00054) . 30CM*全寬*留1塊給LAB及1塊給塗料商, (RMK00054) . 【色差】1.1.此客戶對面漆(非B開頭之色碼)目視色差要求較高,請依限度樣本進行目視色差管制★--->發生過訴賠 (RMK00248) . 【色差】1.2.若針對特殊顏色需特別管理時，請品檢忽略1.1.的規定以特別規定為主 (RMK00248) . 此經銷商保證平均厚度在1/2厚度公差內，厚度量測NG時，如單位長度符合範圍，請放行 (RMK00402) . 【捲取】注意！本單為直立式包裝。禁用STAGGER捲取送包裝！送RCL重處理例外。 (RMK00512) . 此客戶有保證 全板形 急峻度 ≦ 0.7% ( ≦ 12 I-UNIT ) (RMK00583) . 【美加訂單生產注意事項-CCP】1.請烤漆入口依照正背面漆鋼捲投向規定進行鋼捲投入。 (RMK00717) . 【美加訂單生產注意事項-CCP】2.烤漆入口依照鋼捲投向規定進行鋼捲投入。(CR1/CG1 CR2/CG2-->正向入料。CR1/CG2 CR2/CG1-->反向入料) (RMK00717) . 【美加訂單生產注意事項-CCP】3.此訂單背面漆一律採Nature塗裝，塗裝黏度設定40秒以上 (RMK00717) | 訂單:2507EFE044/008 CC2 <生產備註> 事項如下 . 正面面漆(20U)及正面總膜厚(25U)要求管制90%以上之膜厚,未達標準降級. (RMK00054) . 若背面面漆(20U)及背面總膜厚(25U)時要求管制90%以上之膜厚,未達標準降級 (RMK00054) . 面漆=18U(90%)~請購基準22U(110%),標準板總膜厚=5+20U(100%面漆). (RMK00054) . 30CM*全寬*留1塊給LAB及1塊給塗料商, (RMK00054) . 【色差】1.1.此客戶對面漆(非B開頭之色碼)目視色差要求較高,請依限度樣本進行目視色差管制★--->發生過訴賠 (RMK00248) . 【色差】1.2.若針對特殊顏色需特別管理時，請品檢忽略1.1.的規定以特別規定為主 (RMK00248) . 此經銷商保證平均厚度在1/2厚度公差內，厚度量測NG時，如單位長度符合範圍，請放行 (RMK00402) . 【捲取】注意！本單為直立式包裝。禁用STAGGER捲取送包裝！送RCL重處理例外。 (RMK00512) . 此客戶有保證 全板形 急峻度 ≦ 0.7% ( ≦ 12 I-UNIT ) (RMK00583) . 【美加訂單生產注意事項-CCP】1.請烤漆入口依照正背面漆鋼捲投向規定進行鋼捲投入。 (RMK00717) . 【美加訂單生產注意事項-CCP】2.烤漆入口依照鋼捲投向規定進行鋼捲投入。(CR1/CG1 CR2/CG2-->正向入料。CR1/CG2 CR2/CG1-->反向入料) (RMK00717) . 【美加訂單生產注意事項-CCP】3.此訂單背面漆一律採Nature塗裝，塗裝黏度設定40秒以上 (RMK00717) | 訂單:2507EFE044/008 RCL <生產備註> 事項如下 . 【捲取】注意！本單為直立式包裝。禁用STAGGER捲取送包裝！送RCL重處理例外。 (RMK00512) | 訂單:2507EFE044/008 CCPK 無 <生產備註> 事項 | 訂單:2507EFE044/008 CGQC 無 <品檢備註> 事項 | 訂單:2507EFE044/008 CCQC <品檢備註> 事項如下 . 【色差】1.1.此客戶對面漆(非B開頭之色碼)目視色差要求較高,請依限度樣本進行目視色差管制★--->發生過訴賠 (RMK00248) . 【色差】1.2.若針對特殊顏色需特別管理時，請品檢忽略1.1.的規定以特別規定為主 (RMK00248) . 【捲取】注意！本單為直立式包裝。禁用STAGGER捲取送包裝！送RCL重處理例外。 (RMK00512) | 訂單:2507EFE044/008 TOL 無 <生產備註> 事項 |  | 訂單 2507EFE044/008 修改記錄如下: 20250718 11:47:46 (06023) 退火碼: >> S1, 用途碼: >> COG003, 背面標示: >> S000, 訂單背面顏色(五碼): >> BW73Z, 背面漆膜厚: >> NOM, 背面漆塗漆型式幾塗幾烤: >> 2, 鉻酸鹽: >> Z, 訂單厚度: >> 0.015, 訂單重: >> 40, 重量容許率(下限): >> 10, 重量容許率(上限): >> 10, 訂單寬度: >> 36, 鍍製方式: >> AC, 鋼捲內徑: >> 508, 鋼捲下限重: >> 3, 鋼捲上限重: >> 4.5, 壓花條件碼: >> -, 表面花紋: >> R, 綠色識別碼: >> -, 印刷輥號: >> -, 產品代碼: >> PPGL, 皮膜碼: >> -, 單位別: >> I, 油品種類: >> Z, 塗油量: >> Z, 包裝代碼: >> E0 , 保護膜碼: >> -, 客戶試片取樣型式: >> -, 調質碼: >> S, 套筒碼: >> P , 規格: >> A792SSGR33, 製造標準: >> ASTM, 表面處理劑種類: >> Z, 表面處理劑塗佈量: >> Z, 伸長率測試: >> N, 硬度測試碼: >> N, 抗拉強度測試: >> N, 降伏強度測試: >> N, 厚度變異: >> 0, 訂單正面顏色(五碼): >> SBH78, 正面漆膜厚: >> 25, 正面漆塗漆型式幾塗幾烤: >> 2, 修邊碼: >> Y, 重量碼: >> AW, 鋼捲捲向: >> O, 鍍層碼: >> AZ50, | F:保證1/2 ASTM 厚度公差
PPGL | 2507EFE044/009 |  | 1. 製造標準為MS、ASTM或銷新加坡之訂單，若無技術指定優先用料，請優先使用國內料，勿使用ANFEN (OFP00406)-{.不符.} | 1. 製造標準為MS、ASTM或銷新加坡之訂單，若無技術指定優先用料，請優先使用國內料，勿使用ANFEN (OFP00406)-{.不符.} 2. 【提醒】！本單為直立式包裝，嚴禁鍍鋅或烤漆後以STAGGER捲取 (OFP00451)-{.不符.} 3. ※超耐候一系列用途要確認是否有英制公差需求，有英制公差需求時選配碼用ON027※ (OFP00680)-{.不符.} 4. 此經銷商有簽訂1/2厚度公差保證(無厚度變異),請調整冷軋與鍍鋅厚度公差管制範圍. 保證 ASTM 厚度公差 (OFP00180)-{.不符.} | 訂單:2507EFE044/009 CPL <生產備註> 事項如下 . 除HGI/ HGL 訂單邊緣不噴油. 其餘皆側緣噴油 (RMK00285) . 【美加訂單生產注意事項-CPL】1.客戶美加地區訂單實施修邊刀最大使用顆數上限(20顆) (RMK00717) . 【美加訂單生產注意事項-CPL】2.排程備註:注意修邊品質與毛邊 (RMK00717) . 【美加訂單生產注意事項-CPL】3.去毛邊輥的管制：兩側壓力均設定1.0 kg/cm2 (RMK00717) | 訂單:2507EFE044/009 CR1 <生產備註> 事項如下 . 此經銷商保證平均厚度在1/2厚度公差內，厚度量測NG時，如單位長度符合範圍，請放行 (RMK00402) . 此客戶有保證 全板形 急峻度 ≦ 0.7% ( ≦ 12 I-UNIT ) (RMK00583) . 【美加訂單生產注意事項-CR】1.兩側各加開一個spot cooling增加冷卻效果。 (RMK00717) . 【美加訂單生產注意事項-CR】2.發生毛邊時，請降速生產減輕毛邊程度，暫留討論後再處置。 (RMK00717) | 訂單:2507EFE044/009 CR2 <生產備註> 事項如下 . 此經銷商保證平均厚度在1/2厚度公差內，厚度量測NG時，如單位長度符合範圍，請放行 (RMK00402) . 此客戶有保證 全板形 急峻度 ≦ 0.7% ( ≦ 12 I-UNIT ) (RMK00583) . 【美加訂單生產注意事項-CR】1.兩側各加開一個spot cooling增加冷卻效果。 (RMK00717) . 【美加訂單生產注意事項-CR】2.發生毛邊時，請降速生產減輕毛邊程度，暫留討論後再處置。 (RMK00717) | 訂單:2507EFE044/009 CG1 <生產備註> 事項如下 . 鍍鋅表面不可有鋅痕、壓痕、凹陷、及刮傷 、應變痕等。 (RMK00054) . 此經銷商保證平均厚度在1/2厚度公差內，厚度量測NG時，如單位長度符合範圍，請放行 (RMK00402) . 鍍層 AZ150 (含) 以上 , 鋅花等級 C~E 目標D，避免鋅花晶界明顯後續造成烤漆點狀未塗漆。 (RMK00565) . 此客戶有保證 全板形 急峻度 ≦ 0.7% ( ≦ 12 I-UNIT ) (RMK00583) . 【美加訂單生產注意事項-CG1】副操確認完回控制室後，於生產排程鋼號旁簽名紀錄，以利後續追查(該排程生產完，排程單將保留)。 (RMK00717) . 【美加訂單生產注意事項-CG1】中央段副操每顆銲道出Pot時觀察銲道同時，確認Beaver Tail與鋼板接觸之Guide Roll羊毛氈狀況，並適時添加潤滑油(避免乾掉)。 (RMK00717) | 訂單:2507EFE044/009 CG2 <生產備註> 事項如下 . 鍍鋅表面不可有鋅痕、壓痕、凹陷、及刮傷 、應變痕等。 (RMK00054) . 此經銷商保證平均厚度在1/2厚度公差內，厚度量測NG時，如單位長度符合範圍，請放行 (RMK00402) . 鍍層 AZ150 (含) 以上 , 鋅花等級 C~E 目標D，避免鋅花晶界明顯後續造成烤漆點狀未塗漆。 (RMK00565) . 此客戶有保證 全板形 急峻度 ≦ 0.7% ( ≦ 12 I-UNIT ) (RMK00583) . 【美加訂單生產注意事項-CG2】1.使用SUB-NOZZLE (RMK00717) | 訂單:2507EFE044/009 CC1 <生產備註> 事項如下 . 正面面漆(20U)及正面總膜厚(25U)要求管制90%以上之膜厚,未達標準降級. (RMK00054) . 若背面面漆(20U)及背面總膜厚(25U)時要求管制90%以上之膜厚,未達標準降級 (RMK00054) . 面漆=18U(90%)~請購基準22U(110%),標準板總膜厚=5+20U(100%面漆). (RMK00054) . 30CM*全寬*留1塊給LAB及1塊給塗料商, (RMK00054) . 【色差】1.1.此客戶對面漆(非B開頭之色碼)目視色差要求較高,請依限度樣本進行目視色差管制★--->發生過訴賠 (RMK00248) . 【色差】1.2.若針對特殊顏色需特別管理時，請品檢忽略1.1.的規定以特別規定為主 (RMK00248) . 此經銷商保證平均厚度在1/2厚度公差內，厚度量測NG時，如單位長度符合範圍，請放行 (RMK00402) . 【捲取】注意！本單為直立式包裝。禁用STAGGER捲取送包裝！送RCL重處理例外。 (RMK00512) . 此客戶有保證 全板形 急峻度 ≦ 0.7% ( ≦ 12 I-UNIT ) (RMK00583) . 【水痕】因TOP 為YCP 近似深黑色水痕可能嚴重，因此指定CC1生產注意W/Q 使用純水與水量控制 (RMK00588) . 【水痕】因YCP 近似深黑色水痕可能嚴重，因此指定CC1生產注意W/Q 使用純水與水量控制 (RMK00596) . 【美加訂單生產注意事項-CCP】1.請烤漆入口依照正背面漆鋼捲投向規定進行鋼捲投入。 (RMK00717) . 【美加訂單生產注意事項-CCP】2.烤漆入口依照鋼捲投向規定進行鋼捲投入。(CR1/CG1 CR2/CG2-->正向入料。CR1/CG2 CR2/CG1-->反向入料) (RMK00717) . 【美加訂單生產注意事項-CCP】3.此訂單背面漆一律採Nature塗裝，塗裝黏度設定40秒以上 (RMK00717) | 訂單:2507EFE044/009 CC2 <生產備註> 事項如下 . 正面面漆(20U)及正面總膜厚(25U)要求管制90%以上之膜厚,未達標準降級. (RMK00054) . 若背面面漆(20U)及背面總膜厚(25U)時要求管制90%以上之膜厚,未達標準降級 (RMK00054) . 面漆=18U(90%)~請購基準22U(110%),標準板總膜厚=5+20U(100%面漆). (RMK00054) . 30CM*全寬*留1塊給LAB及1塊給塗料商, (RMK00054) . 【色差】1.1.此客戶對面漆(非B開頭之色碼)目視色差要求較高,請依限度樣本進行目視色差管制★--->發生過訴賠 (RMK00248) . 【色差】1.2.若針對特殊顏色需特別管理時，請品檢忽略1.1.的規定以特別規定為主 (RMK00248) . 此經銷商保證平均厚度在1/2厚度公差內，厚度量測NG時，如單位長度符合範圍，請放行 (RMK00402) . 【捲取】注意！本單為直立式包裝。禁用STAGGER捲取送包裝！送RCL重處理例外。 (RMK00512) . 此客戶有保證 全板形 急峻度 ≦ 0.7% ( ≦ 12 I-UNIT ) (RMK00583) . 【水痕】因TOP 為YCP 近似深黑色水痕可能嚴重，因此指定CC1生產注意W/Q 使用純水與水量控制 (RMK00588) . 【水痕】因YCP 近似深黑色水痕可能嚴重，因此指定CC1生產注意W/Q 使用純水與水量控制 (RMK00596) . 【美加訂單生產注意事項-CCP】1.請烤漆入口依照正背面漆鋼捲投向規定進行鋼捲投入。 (RMK00717) . 【美加訂單生產注意事項-CCP】2.烤漆入口依照鋼捲投向規定進行鋼捲投入。(CR1/CG1 CR2/CG2-->正向入料。CR1/CG2 CR2/CG1-->反向入料) (RMK00717) . 【美加訂單生產注意事項-CCP】3.此訂單背面漆一律採Nature塗裝，塗裝黏度設定40秒以上 (RMK00717) | 訂單:2507EFE044/009 RCL <生產備註> 事項如下 . 【捲取】注意！本單為直立式包裝。禁用STAGGER捲取送包裝！送RCL重處理例外。 (RMK00512) | 訂單:2507EFE044/009 CCPK 無 <生產備註> 事項 | 訂單:2507EFE044/009 CGQC <品檢備註> 事項如下 . 鍍層 AZ150 (含) 以上 , 鋅花等級 C~E 目標D，避免鋅花晶界明顯後續造成烤漆點狀未塗漆。 (RMK00565) | 訂單:2507EFE044/009 CCQC <品檢備註> 事項如下 . 【色差】1.1.此客戶對面漆(非B開頭之色碼)目視色差要求較高,請依限度樣本進行目視色差管制★--->發生過訴賠 (RMK00248) . 【色差】1.2.若針對特殊顏色需特別管理時，請品檢忽略1.1.的規定以特別規定為主 (RMK00248) . 【捲取】注意！本單為直立式包裝。禁用STAGGER捲取送包裝！送RCL重處理例外。 (RMK00512) . 【水痕】因TOP 為YCP 近似深黑色水痕可能嚴重，因此指定CC1生產注意W/Q 使用純水與水量控制 (RMK00588) | 訂單:2507EFE044/009 TOL 無 <生產備註> 事項 |  | 訂單 2507EFE044/009 修改記錄如下: 20250718 11:47:48 (06023) 退火碼: >> H2, 用途碼: >> COG007, 背面標示: >> S000, 訂單背面顏色(五碼): >> BW73Z, 背面漆膜厚: >> NOM, 背面漆塗漆型式幾塗幾烤: >> 2, 鉻酸鹽: >> Z, 訂單厚度: >> 0.02, 訂單重: >> 40, 重量容許率(下限): >> 10, 重量容許率(上限): >> 10, 訂單寬度: >> 43, 鍍製方式: >> AC, 鋼捲內徑: >> 508, 鋼捲下限重: >> 3, 鋼捲上限重: >> 4.5, 壓花條件碼: >> -, 表面花紋: >> R, 綠色識別碼: >> -, 印刷輥號: >> -, 產品代碼: >> PPGL, 皮膜碼: >> -, 單位別: >> I, 油品種類: >> Z, 塗油量: >> Z, 包裝代碼: >> E0 , 保護膜碼: >> -, 客戶試片取樣型式: >> -, 調質碼: >> S, 套筒碼: >> P , 規格: >> A792SSGR80, 製造標準: >> ASTM, 表面處理劑種類: >> Z, 表面處理劑塗佈量: >> Z, 伸長率測試: >> N, 硬度測試碼: >> N, 抗拉強度測試: >> N, 降伏強度測試: >> N, 厚度變異: >> 0, 訂單正面顏色(五碼): >> SYT9P, 正面漆膜厚: >> 25, 正面漆塗漆型式幾塗幾烤: >> 2, 修邊碼: >> Y, 重量碼: >> AW, 鋼捲捲向: >> O, 鍍層碼: >> AZ50, | F:保證1/2 ASTM 厚度公差
PPGL | 2507EFE044/010 | 1. ●依旭台背面（正面漆塗料）發泡黏著性不佳（CC250503），要確認背面是否要發泡● (OFP00739)-{.不符.} | 1. 製造標準為MS、ASTM或銷新加坡之訂單，若無技術指定優先用料，請優先使用國內料，勿使用ANFEN (OFP00406)-{.不符.} | 1. 製造標準為MS、ASTM或銷新加坡之訂單，若無技術指定優先用料，請優先使用國內料，勿使用ANFEN (OFP00406)-{.不符.} 2. 【提醒】！本單為直立式包裝，嚴禁鍍鋅或烤漆後以STAGGER捲取 (OFP00451)-{.不符.} 3. ※超耐候一系列用途要確認是否有英制公差需求，有英制公差需求時選配碼用ON027※ (OFP00680)-{.不符.} 4. ●依旭台背面（正面漆塗料）發泡黏著性不佳（CC250503），要確認背面是否要發泡● (OFP00739)-{.不符.} 5. 此經銷商有簽訂1/2厚度公差保證(無厚度變異),請調整冷軋與鍍鋅厚度公差管制範圍. 保證 ASTM 厚度公差 (OFP00180)-{.不符.} | 訂單:2507EFE044/010 CPL <生產備註> 事項如下 . 本單為烤漆背面大於等於25μ塗裝，軋延後不允許毛邊，請CPL注意修邊狀況 (RMK00124) . 【邊緣品質】此為烤漆背面25μ訂單，請加強檢視鋼捲：邊緣殘剪、側緣鋅渣或毛邊，因為會導致烤漆背面漆轉印正面 (RMK00126) . 除HGI/ HGL 訂單邊緣不噴油. 其餘皆側緣噴油 (RMK00285) . 【美加訂單生產注意事項-CPL】1.客戶美加地區訂單實施修邊刀最大使用顆數上限(20顆) (RMK00717) . 【美加訂單生產注意事項-CPL】2.排程備註:注意修邊品質與毛邊 (RMK00717) . 【美加訂單生產注意事項-CPL】3.去毛邊輥的管制：兩側壓力均設定1.0 kg/cm2 (RMK00717) | 訂單:2507EFE044/010 CR1 <生產備註> 事項如下 . 【邊緣品質】此為烤漆背面25μ訂單，請加強檢視鋼捲：邊緣殘剪、側緣鋅渣或毛邊，因為會導致烤漆背面漆轉印正面 (RMK00126) . 此經銷商保證平均厚度在1/2厚度公差內，厚度量測NG時，如單位長度符合範圍，請放行 (RMK00402) . 此客戶有保證 全板形 急峻度 ≦ 0.7% ( ≦ 12 I-UNIT ) (RMK00583) . 【美加訂單生產注意事項-CR】1.兩側各加開一個spot cooling增加冷卻效果。 (RMK00717) . 【美加訂單生產注意事項-CR】2.發生毛邊時，請降速生產減輕毛邊程度，暫留討論後再處置。 (RMK00717) | 訂單:2507EFE044/010 CR2 <生產備註> 事項如下 . 【邊緣品質】此為烤漆背面25μ訂單，請加強檢視鋼捲：邊緣殘剪、側緣鋅渣或毛邊，因為會導致烤漆背面漆轉印正面 (RMK00126) . 此經銷商保證平均厚度在1/2厚度公差內，厚度量測NG時，如單位長度符合範圍，請放行 (RMK00402) . 此客戶有保證 全板形 急峻度 ≦ 0.7% ( ≦ 12 I-UNIT ) (RMK00583) . 【美加訂單生產注意事項-CR】1.兩側各加開一個spot cooling增加冷卻效果。 (RMK00717) . 【美加訂單生產注意事項-CR】2.發生毛邊時，請降速生產減輕毛邊程度，暫留討論後再處置。 (RMK00717) | 訂單:2507EFE044/010 CG1 <生產備註> 事項如下 . 鍍鋅表面不可有鋅痕、壓痕、凹陷、及刮傷 、應變痕等。 (RMK00054) . 【邊緣品質】此為烤漆背面25μ訂單，請加強檢視鋼捲：邊緣殘剪、側緣鋅渣或毛邊，因為會導致烤漆背面漆轉印正面 (RMK00126) . 本單於烤漆正背面都塗裝正面漆，因此鍍鋅請管制背面表面品質比照正面 (RMK00363) . 此經銷商保證平均厚度在1/2厚度公差內，厚度量測NG時，如單位長度符合範圍，請放行 (RMK00402) . 鍍層 AZ150 (含) 以上 , 鋅花等級 C~E 目標D，避免鋅花晶界明顯後續造成烤漆點狀未塗漆。 (RMK00565) . 此客戶有保證 全板形 急峻度 ≦ 0.7% ( ≦ 12 I-UNIT ) (RMK00583) . 【美加訂單生產注意事項-CG1】副操確認完回控制室後，於生產排程鋼號旁簽名紀錄，以利後續追查(該排程生產完，排程單將保留)。 (RMK00717) . 【美加訂單生產注意事項-CG1】中央段副操每顆銲道出Pot時觀察銲道同時，確認Beaver Tail與鋼板接觸之Guide Roll羊毛氈狀況，並適時添加潤滑油(避免乾掉)。 (RMK00717) | 訂單:2507EFE044/010 CG2 <生產備註> 事項如下 . 鍍鋅表面不可有鋅痕、壓痕、凹陷、及刮傷 、應變痕等。 (RMK00054) . 【邊緣品質】此為烤漆背面25μ訂單，請加強檢視鋼捲：邊緣殘剪、側緣鋅渣或毛邊，因為會導致烤漆背面漆轉印正面 (RMK00126) . 本單於烤漆正背面都塗裝正面漆，因此鍍鋅請管制背面表面品質比照正面 (RMK00363) . 此經銷商保證平均厚度在1/2厚度公差內，厚度量測NG時，如單位長度符合範圍，請放行 (RMK00402) . 鍍層 AZ150 (含) 以上 , 鋅花等級 C~E 目標D，避免鋅花晶界明顯後續造成烤漆點狀未塗漆。 (RMK00565) . 此客戶有保證 全板形 急峻度 ≦ 0.7% ( ≦ 12 I-UNIT ) (RMK00583) . 【美加訂單生產注意事項-CG2】1.使用SUB-NOZZLE (RMK00717) | 訂單:2507EFE044/010 CC1 <生產備註> 事項如下 . 正面面漆(20U)及正面總膜厚(25U)要求管制90%以上之膜厚,未達標準降級. (RMK00054) . 若背面面漆(20U)及背面總膜厚(25U)時要求管制90%以上之膜厚,未達標準降級 (RMK00054) . 面漆=18U(90%)~請購基準22U(110%),標準板總膜厚=5+20U(100%面漆). (RMK00054) . 30CM*全寬*留1塊給LAB及1塊給塗料商, (RMK00054) . 【邊緣品質】此為烤漆背面25μ訂單，請加強檢視鋼捲：邊緣殘剪、側緣鋅渣或毛邊，因為會導致烤漆背面漆轉印正面 (RMK00126) . 【色差】1.1.此客戶對面漆(非B開頭之色碼)目視色差要求較高,請依限度樣本進行目視色差管制★--->發生過訴賠 (RMK00248) . 【色差】1.2.若針對特殊顏色需特別管理時，請品檢忽略1.1.的規定以特別規定為主 (RMK00248) . 此經銷商保證平均厚度在1/2厚度公差內，厚度量測NG時，如單位長度符合範圍，請放行 (RMK00402) . 【捲取】注意！本單為直立式包裝。禁用STAGGER捲取送包裝！送RCL重處理例外。 (RMK00512) . 【抽氣量】白色系在CC1生產時,FINISH抽氣量請設定250,如生產中發生色差b值異常升高,請股長再加大抽氣量因應 (RMK00560) . 此客戶有保證 全板形 急峻度 ≦ 0.7% ( ≦ 12 I-UNIT ) (RMK00583) . 【美加訂單生產注意事項-CCP】1.請烤漆入口依照正背面漆鋼捲投向規定進行鋼捲投入。 (RMK00717) . 【美加訂單生產注意事項-CCP】2.烤漆入口依照鋼捲投向規定進行鋼捲投入。(CR1/CG1 CR2/CG2-->正向入料。CR1/CG2 CR2/CG1-->反向入料) (RMK00717) . 【美加訂單生產注意事項-CCP】3.此訂單背面漆一律採Nature塗裝，塗裝黏度設定40秒以上 (RMK00717) | 訂單:2507EFE044/010 CC2 <生產備註> 事項如下 . 正面面漆(20U)及正面總膜厚(25U)要求管制90%以上之膜厚,未達標準降級. (RMK00054) . 若背面面漆(20U)及背面總膜厚(25U)時要求管制90%以上之膜厚,未達標準降級 (RMK00054) . 面漆=18U(90%)~請購基準22U(110%),標準板總膜厚=5+20U(100%面漆). (RMK00054) . 30CM*全寬*留1塊給LAB及1塊給塗料商, (RMK00054) . 【邊緣品質】此為烤漆背面25μ訂單，請加強檢視鋼捲：邊緣殘剪、側緣鋅渣或毛邊，因為會導致烤漆背面漆轉印正面 (RMK00126) . 【色差】1.1.此客戶對面漆(非B開頭之色碼)目視色差要求較高,請依限度樣本進行目視色差管制★--->發生過訴賠 (RMK00248) . 【色差】1.2.若針對特殊顏色需特別管理時，請品檢忽略1.1.的規定以特別規定為主 (RMK00248) . 此經銷商保證平均厚度在1/2厚度公差內，厚度量測NG時，如單位長度符合範圍，請放行 (RMK00402) . 【捲取】注意！本單為直立式包裝。禁用STAGGER捲取送包裝！送RCL重處理例外。 (RMK00512) . 【抽氣量】白色系在CC1生產時,FINISH抽氣量請設定250,如生產中發生色差b值異常升高,請股長再加大抽氣量因應 (RMK00560) . 此客戶有保證 全板形 急峻度 ≦ 0.7% ( ≦ 12 I-UNIT ) (RMK00583) . 【美加訂單生產注意事項-CCP】1.請烤漆入口依照正背面漆鋼捲投向規定進行鋼捲投入。 (RMK00717) . 【美加訂單生產注意事項-CCP】2.烤漆入口依照鋼捲投向規定進行鋼捲投入。(CR1/CG1 CR2/CG2-->正向入料。CR1/CG2 CR2/CG1-->反向入料) (RMK00717) . 【美加訂單生產注意事項-CCP】3.此訂單背面漆一律採Nature塗裝，塗裝黏度設定40秒以上 (RMK00717) | 訂單:2507EFE044/010 RCL <生產備註> 事項如下 . 【捲取】注意！本單為直立式包裝。禁用STAGGER捲取送包裝！送RCL重處理例外。 (RMK00512) | 訂單:2507EFE044/010 CCPK 無 <生產備註> 事項 | 訂單:2507EFE044/010 CGQC <品檢備註> 事項如下 . 【邊緣品質】此為烤漆背面25μ訂單，請加強檢視鋼捲：邊緣殘剪、側緣鋅渣或毛邊，因為會導致烤漆背面漆轉印正面 (RMK00126) . 本單於烤漆正背面都塗裝正面漆，因此鍍鋅請管制背面表面品質比照正面 (RMK00363) . 鍍層 AZ150 (含) 以上 , 鋅花等級 C~E 目標D，避免鋅花晶界明顯後續造成烤漆點狀未塗漆。 (RMK00565) | 訂單:2507EFE044/010 CCQC <品檢備註> 事項如下 . 【邊緣品質】此為烤漆背面25μ訂單，請加強檢視鋼捲：邊緣殘剪、側緣鋅渣或毛邊，因為會導致烤漆背面漆轉印正面 (RMK00126) . 【色差】1.1.此客戶對面漆(非B開頭之色碼)目視色差要求較高,請依限度樣本進行目視色差管制★--->發生過訴賠 (RMK00248) . 【色差】1.2.若針對特殊顏色需特別管理時，請品檢忽略1.1.的規定以特別規定為主 (RMK00248) . 【捲取】注意！本單為直立式包裝。禁用STAGGER捲取送包裝！送RCL重處理例外。 (RMK00512) | 訂單:2507EFE044/010 TOL 無 <生產備註> 事項 |  | 訂單 2507EFE044/010 修改記錄如下: 20250718 11:47:50 (06023) 退火碼: >> H2, 用途碼: >> COG003, 背面標示: >> S000, 訂單背面顏色(五碼): >> SYH46, 背面漆膜厚: >> 25, 背面漆塗漆型式幾塗幾烤: >> 2, 鉻酸鹽: >> Z, 訂單厚度: >> 0.02, 訂單重: >> 40, 重量容許率(下限): >> 10, 重量容許率(上限): >> 10, 訂單寬度: >> 43, 鍍製方式: >> AC, 鋼捲內徑: >> 508, 鋼捲下限重: >> 3, 鋼捲上限重: >> 4.5, 壓花條件碼: >> -, 表面花紋: >> R, 綠色識別碼: >> -, 印刷輥號: >> -, 產品代碼: >> PPGL, 皮膜碼: >> -, 單位別: >> I, 油品種類: >> Z, 塗油量: >> Z, 包裝代碼: >> E0 , 保護膜碼: >> -, 客戶試片取樣型式: >> -, 調質碼: >> S, 套筒碼: >> P , 規格: >> A792SSGR80, 製造標準: >> ASTM, 表面處理劑種類: >> Z, 表面處理劑塗佈量: >> Z, 伸長率測試: >> N, 硬度測試碼: >> N, 抗拉強度測試: >> N, 降伏強度測試: >> N, 訂單正面顏色(五碼): >> SWH5V, 正面漆膜厚: >> 25, 正面漆塗漆型式幾塗幾烤: >> 2, 修邊碼: >> Y, 重量碼: >> AW, 鋼捲捲向: >> O, 鍍層碼: >> AZ50, | F:保證1/2 ASTM 厚度公差
PPGL | 2507EFE044/011 |  | 1. 製造標準為MS、ASTM或銷新加坡之訂單，若無技術指定優先用料，請優先使用國內料，勿使用ANFEN (OFP00406)-{.不符.} | 1. 製造標準為MS、ASTM或銷新加坡之訂單，若無技術指定優先用料，請優先使用國內料，勿使用ANFEN (OFP00406)-{.不符.} 2. 【提醒】！本單為直立式包裝，嚴禁鍍鋅或烤漆後以STAGGER捲取 (OFP00451)-{.不符.} 3. ※超耐候一系列用途要確認是否有英制公差需求，有英制公差需求時選配碼用ON027※ (OFP00680)-{.不符.} 4. 此經銷商有簽訂1/2厚度公差保證(無厚度變異),請調整冷軋與鍍鋅厚度公差管制範圍. 保證 ASTM 厚度公差 (OFP00180)-{.不符.} | 訂單:2507EFE044/011 CPL <生產備註> 事項如下 . 除HGI/ HGL 訂單邊緣不噴油. 其餘皆側緣噴油 (RMK00285) . 【美加訂單生產注意事項-CPL】1.客戶美加地區訂單實施修邊刀最大使用顆數上限(20顆) (RMK00717) . 【美加訂單生產注意事項-CPL】2.排程備註:注意修邊品質與毛邊 (RMK00717) . 【美加訂單生產注意事項-CPL】3.去毛邊輥的管制：兩側壓力均設定1.0 kg/cm2 (RMK00717) | 訂單:2507EFE044/011 CR1 <生產備註> 事項如下 . 此經銷商保證平均厚度在1/2厚度公差內，厚度量測NG時，如單位長度符合範圍，請放行 (RMK00402) . 此客戶有保證 全板形 急峻度 ≦ 0.7% ( ≦ 12 I-UNIT ) (RMK00583) . 【美加訂單生產注意事項-CR】1.兩側各加開一個spot cooling增加冷卻效果。 (RMK00717) . 【美加訂單生產注意事項-CR】2.發生毛邊時，請降速生產減輕毛邊程度，暫留討論後再處置。 (RMK00717) | 訂單:2507EFE044/011 CR2 <生產備註> 事項如下 . 此經銷商保證平均厚度在1/2厚度公差內，厚度量測NG時，如單位長度符合範圍，請放行 (RMK00402) . 此客戶有保證 全板形 急峻度 ≦ 0.7% ( ≦ 12 I-UNIT ) (RMK00583) . 【美加訂單生產注意事項-CR】1.兩側各加開一個spot cooling增加冷卻效果。 (RMK00717) . 【美加訂單生產注意事項-CR】2.發生毛邊時，請降速生產減輕毛邊程度，暫留討論後再處置。 (RMK00717) | 訂單:2507EFE044/011 CG1 <生產備註> 事項如下 . 鍍鋅表面不可有鋅痕、壓痕、凹陷、及刮傷 、應變痕等。 (RMK00054) . 此經銷商保證平均厚度在1/2厚度公差內，厚度量測NG時，如單位長度符合範圍，請放行 (RMK00402) . 此客戶有保證 全板形 急峻度 ≦ 0.7% ( ≦ 12 I-UNIT ) (RMK00583) . 【美加訂單生產注意事項-CG1】副操確認完回控制室後，於生產排程鋼號旁簽名紀錄，以利後續追查(該排程生產完，排程單將保留)。 (RMK00717) . 【美加訂單生產注意事項-CG1】中央段副操每顆銲道出Pot時觀察銲道同時，確認Beaver Tail與鋼板接觸之Guide Roll羊毛氈狀況，並適時添加潤滑油(避免乾掉)。 (RMK00717) | 訂單:2507EFE044/011 CG2 <生產備註> 事項如下 . 鍍鋅表面不可有鋅痕、壓痕、凹陷、及刮傷 、應變痕等。 (RMK00054) . 此經銷商保證平均厚度在1/2厚度公差內，厚度量測NG時，如單位長度符合範圍，請放行 (RMK00402) . 此客戶有保證 全板形 急峻度 ≦ 0.7% ( ≦ 12 I-UNIT ) (RMK00583) . 【美加訂單生產注意事項-CG2】1.使用SUB-NOZZLE (RMK00717) | 訂單:2507EFE044/011 CC1 <生產備註> 事項如下 . 正面面漆(20U)及正面總膜厚(25U)要求管制90%以上之膜厚,未達標準降級. (RMK00054) . 若背面面漆(20U)及背面總膜厚(25U)時要求管制90%以上之膜厚,未達標準降級 (RMK00054) . 面漆=18U(90%)~請購基準22U(110%),標準板總膜厚=5+20U(100%面漆). (RMK00054) . 30CM*全寬*留1塊給LAB及1塊給塗料商, (RMK00054) . 【色差】1.1.此客戶對面漆(非B開頭之色碼)目視色差要求較高,請依限度樣本進行目視色差管制★--->發生過訴賠 (RMK00248) . 【色差】1.2.若針對特殊顏色需特別管理時，請品檢忽略1.1.的規定以特別規定為主 (RMK00248) . 此經銷商保證平均厚度在1/2厚度公差內，厚度量測NG時，如單位長度符合範圍，請放行 (RMK00402) . 【捲取】注意！本單為直立式包裝。禁用STAGGER捲取送包裝！送RCL重處理例外。 (RMK00512) . 此客戶有保證 全板形 急峻度 ≦ 0.7% ( ≦ 12 I-UNIT ) (RMK00583) . 【美加訂單生產注意事項-CCP】1.請烤漆入口依照正背面漆鋼捲投向規定進行鋼捲投入。 (RMK00717) . 【美加訂單生產注意事項-CCP】2.烤漆入口依照鋼捲投向規定進行鋼捲投入。(CR1/CG1 CR2/CG2-->正向入料。CR1/CG2 CR2/CG1-->反向入料) (RMK00717) . 【美加訂單生產注意事項-CCP】3.此訂單背面漆一律採Nature塗裝，塗裝黏度設定40秒以上 (RMK00717) | 訂單:2507EFE044/011 CC2 <生產備註> 事項如下 . 正面面漆(20U)及正面總膜厚(25U)要求管制90%以上之膜厚,未達標準降級. (RMK00054) . 若背面面漆(20U)及背面總膜厚(25U)時要求管制90%以上之膜厚,未達標準降級 (RMK00054) . 面漆=18U(90%)~請購基準22U(110%),標準板總膜厚=5+20U(100%面漆). (RMK00054) . 30CM*全寬*留1塊給LAB及1塊給塗料商, (RMK00054) . 【色差】1.1.此客戶對面漆(非B開頭之色碼)目視色差要求較高,請依限度樣本進行目視色差管制★--->發生過訴賠 (RMK00248) . 【色差】1.2.若針對特殊顏色需特別管理時，請品檢忽略1.1.的規定以特別規定為主 (RMK00248) . 此經銷商保證平均厚度在1/2厚度公差內，厚度量測NG時，如單位長度符合範圍，請放行 (RMK00402) . 【捲取】注意！本單為直立式包裝。禁用STAGGER捲取送包裝！送RCL重處理例外。 (RMK00512) . 此客戶有保證 全板形 急峻度 ≦ 0.7% ( ≦ 12 I-UNIT ) (RMK00583) . 【美加訂單生產注意事項-CCP】1.請烤漆入口依照正背面漆鋼捲投向規定進行鋼捲投入。 (RMK00717) . 【美加訂單生產注意事項-CCP】2.烤漆入口依照鋼捲投向規定進行鋼捲投入。(CR1/CG1 CR2/CG2-->正向入料。CR1/CG2 CR2/CG1-->反向入料) (RMK00717) . 【美加訂單生產注意事項-CCP】3.此訂單背面漆一律採Nature塗裝，塗裝黏度設定40秒以上 (RMK00717) | 訂單:2507EFE044/011 RCL <生產備註> 事項如下 . 【捲取】注意！本單為直立式包裝。禁用STAGGER捲取送包裝！送RCL重處理例外。 (RMK00512) | 訂單:2507EFE044/011 CCPK 無 <生產備註> 事項 | 訂單:2507EFE044/011 CGQC 無 <品檢備註> 事項 | 訂單:2507EFE044/011 CCQC <品檢備註> 事項如下 . 【色差】1.1.此客戶對面漆(非B開頭之色碼)目視色差要求較高,請依限度樣本進行目視色差管制★--->發生過訴賠 (RMK00248) . 【色差】1.2.若針對特殊顏色需特別管理時，請品檢忽略1.1.的規定以特別規定為主 (RMK00248) . 【捲取】注意！本單為直立式包裝。禁用STAGGER捲取送包裝！送RCL重處理例外。 (RMK00512) | 訂單:2507EFE044/011 TOL 無 <生產備註> 事項 |  | 訂單 2507EFE044/011 修改記錄如下: 20250718 11:47:53 (06023) 退火碼: >> S1, 用途碼: >> COG003, 背面標示: >> S000, 訂單背面顏色(五碼): >> BW73Z, 背面漆膜厚: >> NOM, 背面漆塗漆型式幾塗幾烤: >> 2, 鉻酸鹽: >> Z, 訂單厚度: >> 0.02, 訂單重: >> 40, 重量容許率(下限): >> 10, 重量容許率(上限): >> 10, 訂單寬度: >> 48, 鍍製方式: >> AC, 鋼捲內徑: >> 508, 鋼捲下限重: >> 3, 鋼捲上限重: >> 4.5, 壓花條件碼: >> -, 表面花紋: >> R, 綠色識別碼: >> -, 印刷輥號: >> -, 產品代碼: >> PPGL, 皮膜碼: >> -, 單位別: >> I, 油品種類: >> Z, 塗油量: >> Z, 包裝代碼: >> E0 , 保護膜碼: >> -, 客戶試片取樣型式: >> -, 調質碼: >> S, 套筒碼: >> P , 規格: >> A792SSGR33, 製造標準: >> ASTM, 表面處理劑種類: >> Z, 表面處理劑塗佈量: >> Z, 伸長率測試: >> N, 硬度測試碼: >> N, 抗拉強度測試: >> N, 降伏強度測試: >> N, 厚度變異: >> 0, 訂單正面顏色(五碼): >> SBG40, 正面漆膜厚: >> 25, 正面漆塗漆型式幾塗幾烤: >> 2, 修邊碼: >> Y, 重量碼: >> AW, 鋼捲捲向: >> O, 鍍層碼: >> AZ50, | F:保證1/2 ASTM 厚度公差
PPGL | 2507EFE044/012 | 1. ●依旭台背面（正面漆塗料）發泡黏著性不佳（CC250503），要確認背面是否要發泡● (OFP00739)-{.不符.} | 1. 製造標準為MS、ASTM或銷新加坡之訂單，若無技術指定優先用料，請優先使用國內料，勿使用ANFEN (OFP00406)-{.不符.} | 1. 製造標準為MS、ASTM或銷新加坡之訂單，若無技術指定優先用料，請優先使用國內料，勿使用ANFEN (OFP00406)-{.不符.} 2. 【提醒】！本單為直立式包裝，嚴禁鍍鋅或烤漆後以STAGGER捲取 (OFP00451)-{.不符.} 3. ※超耐候一系列用途要確認是否有英制公差需求，有英制公差需求時選配碼用ON027※ (OFP00680)-{.不符.} 4. ●依旭台背面（正面漆塗料）發泡黏著性不佳（CC250503），要確認背面是否要發泡● (OFP00739)-{.不符.} 5. 此經銷商有簽訂1/2厚度公差保證(無厚度變異),請調整冷軋與鍍鋅厚度公差管制範圍. 保證 ASTM 厚度公差 (OFP00180)-{.不符.} | 訂單:2507EFE044/012 CPL <生產備註> 事項如下 . 本單為烤漆背面大於等於25μ塗裝，軋延後不允許毛邊，請CPL注意修邊狀況 (RMK00124) . 【邊緣品質】此為烤漆背面25μ訂單，請加強檢視鋼捲：邊緣殘剪、側緣鋅渣或毛邊，因為會導致烤漆背面漆轉印正面 (RMK00126) . 除HGI/ HGL 訂單邊緣不噴油. 其餘皆側緣噴油 (RMK00285) . 【美加訂單生產注意事項-CPL】1.客戶美加地區訂單實施修邊刀最大使用顆數上限(20顆) (RMK00717) . 【美加訂單生產注意事項-CPL】2.排程備註:注意修邊品質與毛邊 (RMK00717) . 【美加訂單生產注意事項-CPL】3.去毛邊輥的管制：兩側壓力均設定1.0 kg/cm2 (RMK00717) | 訂單:2507EFE044/012 CR1 <生產備註> 事項如下 . 【邊緣品質】此為烤漆背面25μ訂單，請加強檢視鋼捲：邊緣殘剪、側緣鋅渣或毛邊，因為會導致烤漆背面漆轉印正面 (RMK00126) . 此經銷商保證平均厚度在1/2厚度公差內，厚度量測NG時，如單位長度符合範圍，請放行 (RMK00402) . 此客戶有保證 全板形 急峻度 ≦ 0.7% ( ≦ 12 I-UNIT ) (RMK00583) . 【美加訂單生產注意事項-CR】1.兩側各加開一個spot cooling增加冷卻效果。 (RMK00717) . 【美加訂單生產注意事項-CR】2.發生毛邊時，請降速生產減輕毛邊程度，暫留討論後再處置。 (RMK00717) | 訂單:2507EFE044/012 CR2 <生產備註> 事項如下 . 【邊緣品質】此為烤漆背面25μ訂單，請加強檢視鋼捲：邊緣殘剪、側緣鋅渣或毛邊，因為會導致烤漆背面漆轉印正面 (RMK00126) . 此經銷商保證平均厚度在1/2厚度公差內，厚度量測NG時，如單位長度符合範圍，請放行 (RMK00402) . 此客戶有保證 全板形 急峻度 ≦ 0.7% ( ≦ 12 I-UNIT ) (RMK00583) . 【美加訂單生產注意事項-CR】1.兩側各加開一個spot cooling增加冷卻效果。 (RMK00717) . 【美加訂單生產注意事項-CR】2.發生毛邊時，請降速生產減輕毛邊程度，暫留討論後再處置。 (RMK00717) | 訂單:2507EFE044/012 CG1 <生產備註> 事項如下 . 鍍鋅表面不可有鋅痕、壓痕、凹陷、及刮傷 、應變痕等。 (RMK00054) . 【邊緣品質】此為烤漆背面25μ訂單，請加強檢視鋼捲：邊緣殘剪、側緣鋅渣或毛邊，因為會導致烤漆背面漆轉印正面 (RMK00126) . 本單於烤漆正背面都塗裝正面漆，因此鍍鋅請管制背面表面品質比照正面 (RMK00363) . 此經銷商保證平均厚度在1/2厚度公差內，厚度量測NG時，如單位長度符合範圍，請放行 (RMK00402) . 此客戶有保證 全板形 急峻度 ≦ 0.7% ( ≦ 12 I-UNIT ) (RMK00583) . 【美加訂單生產注意事項-CG1】副操確認完回控制室後，於生產排程鋼號旁簽名紀錄，以利後續追查(該排程生產完，排程單將保留)。 (RMK00717) . 【美加訂單生產注意事項-CG1】中央段副操每顆銲道出Pot時觀察銲道同時，確認Beaver Tail與鋼板接觸之Guide Roll羊毛氈狀況，並適時添加潤滑油(避免乾掉)。 (RMK00717) | 訂單:2507EFE044/012 CG2 <生產備註> 事項如下 . 鍍鋅表面不可有鋅痕、壓痕、凹陷、及刮傷 、應變痕等。 (RMK00054) . 【邊緣品質】此為烤漆背面25μ訂單，請加強檢視鋼捲：邊緣殘剪、側緣鋅渣或毛邊，因為會導致烤漆背面漆轉印正面 (RMK00126) . 本單於烤漆正背面都塗裝正面漆，因此鍍鋅請管制背面表面品質比照正面 (RMK00363) . 此經銷商保證平均厚度在1/2厚度公差內，厚度量測NG時，如單位長度符合範圍，請放行 (RMK00402) . 此客戶有保證 全板形 急峻度 ≦ 0.7% ( ≦ 12 I-UNIT ) (RMK00583) . 【美加訂單生產注意事項-CG2】1.使用SUB-NOZZLE (RMK00717) | 訂單:2507EFE044/012 CC1 <生產備註> 事項如下 . 正面面漆(20U)及正面總膜厚(25U)要求管制90%以上之膜厚,未達標準降級. (RMK00054) . 若背面面漆(20U)及背面總膜厚(25U)時要求管制90%以上之膜厚,未達標準降級 (RMK00054) . 面漆=18U(90%)~請購基準22U(110%),標準板總膜厚=5+20U(100%面漆). (RMK00054) . 30CM*全寬*留1塊給LAB及1塊給塗料商, (RMK00054) . 【邊緣品質】此為烤漆背面25μ訂單，請加強檢視鋼捲：邊緣殘剪、側緣鋅渣或毛邊，因為會導致烤漆背面漆轉印正面 (RMK00126) . 【色差】1.1.此客戶對面漆(非B開頭之色碼)目視色差要求較高,請依限度樣本進行目視色差管制★--->發生過訴賠 (RMK00248) . 【色差】1.2.若針對特殊顏色需特別管理時，請品檢忽略1.1.的規定以特別規定為主 (RMK00248) . 此經銷商保證平均厚度在1/2厚度公差內，厚度量測NG時，如單位長度符合範圍，請放行 (RMK00402) . 【捲取】注意！本單為直立式包裝。禁用STAGGER捲取送包裝！送RCL重處理例外。 (RMK00512) . 此客戶有保證 全板形 急峻度 ≦ 0.7% ( ≦ 12 I-UNIT ) (RMK00583) . 【水痕】因TOP 為YCP 近似深黑色水痕可能嚴重，因此指定CC1生產注意W/Q 使用純水與水量控制 (RMK00588) . 【水痕】因BACK 為YCP 近似深黑色水痕可能嚴重，因此指定CC1生產注意W/Q 使用純水與水量控制 (RMK00589) . 【水痕】因YCP 近似深黑色水痕可能嚴重，因此指定CC1生產注意W/Q 使用純水與水量控制 (RMK00596) . 【美加訂單生產注意事項-CCP】1.請烤漆入口依照正背面漆鋼捲投向規定進行鋼捲投入。 (RMK00717) . 【美加訂單生產注意事項-CCP】2.烤漆入口依照鋼捲投向規定進行鋼捲投入。(CR1/CG1 CR2/CG2-->正向入料。CR1/CG2 CR2/CG1-->反向入料) (RMK00717) . 【美加訂單生產注意事項-CCP】3.此訂單背面漆一律採Nature塗裝，塗裝黏度設定40秒以上 (RMK00717) | 訂單:2507EFE044/012 CC2 <生產備註> 事項如下 . 正面面漆(20U)及正面總膜厚(25U)要求管制90%以上之膜厚,未達標準降級. (RMK00054) . 若背面面漆(20U)及背面總膜厚(25U)時要求管制90%以上之膜厚,未達標準降級 (RMK00054) . 面漆=18U(90%)~請購基準22U(110%),標準板總膜厚=5+20U(100%面漆). (RMK00054) . 30CM*全寬*留1塊給LAB及1塊給塗料商, (RMK00054) . 【邊緣品質】此為烤漆背面25μ訂單，請加強檢視鋼捲：邊緣殘剪、側緣鋅渣或毛邊，因為會導致烤漆背面漆轉印正面 (RMK00126) . 【色差】1.1.此客戶對面漆(非B開頭之色碼)目視色差要求較高,請依限度樣本進行目視色差管制★--->發生過訴賠 (RMK00248) . 【色差】1.2.若針對特殊顏色需特別管理時，請品檢忽略1.1.的規定以特別規定為主 (RMK00248) . 此經銷商保證平均厚度在1/2厚度公差內，厚度量測NG時，如單位長度符合範圍，請放行 (RMK00402) . 【捲取】注意！本單為直立式包裝。禁用STAGGER捲取送包裝！送RCL重處理例外。 (RMK00512) . 此客戶有保證 全板形 急峻度 ≦ 0.7% ( ≦ 12 I-UNIT ) (RMK00583) . 【水痕】因TOP 為YCP 近似深黑色水痕可能嚴重，因此指定CC1生產注意W/Q 使用純水與水量控制 (RMK00588) . 【水痕】因BACK 為YCP 近似深黑色水痕可能嚴重，因此指定CC1生產注意W/Q 使用純水與水量控制 (RMK00589) . 【水痕】因YCP 近似深黑色水痕可能嚴重，因此指定CC1生產注意W/Q 使用純水與水量控制 (RMK00596) . 【美加訂單生產注意事項-CCP】1.請烤漆入口依照正背面漆鋼捲投向規定進行鋼捲投入。 (RMK00717) . 【美加訂單生產注意事項-CCP】2.烤漆入口依照鋼捲投向規定進行鋼捲投入。(CR1/CG1 CR2/CG2-->正向入料。CR1/CG2 CR2/CG1-->反向入料) (RMK00717) . 【美加訂單生產注意事項-CCP】3.此訂單背面漆一律採Nature塗裝，塗裝黏度設定40秒以上 (RMK00717) | 訂單:2507EFE044/012 RCL <生產備註> 事項如下 . 【捲取】注意！本單為直立式包裝。禁用STAGGER捲取送包裝！送RCL重處理例外。 (RMK00512) | 訂單:2507EFE044/012 CCPK 無 <生產備註> 事項 | 訂單:2507EFE044/012 CGQC <品檢備註> 事項如下 . 【邊緣品質】此為烤漆背面25μ訂單，請加強檢視鋼捲：邊緣殘剪、側緣鋅渣或毛邊，因為會導致烤漆背面漆轉印正面 (RMK00126) . 本單於烤漆正背面都塗裝正面漆，因此鍍鋅請管制背面表面品質比照正面 (RMK00363) | 訂單:2507EFE044/012 CCQC <品檢備註> 事項如下 . 【邊緣品質】此為烤漆背面25μ訂單，請加強檢視鋼捲：邊緣殘剪、側緣鋅渣或毛邊，因為會導致烤漆背面漆轉印正面 (RMK00126) . 【色差】1.1.此客戶對面漆(非B開頭之色碼)目視色差要求較高,請依限度樣本進行目視色差管制★--->發生過訴賠 (RMK00248) . 【色差】1.2.若針對特殊顏色需特別管理時，請品檢忽略1.1.的規定以特別規定為主 (RMK00248) . 【捲取】注意！本單為直立式包裝。禁用STAGGER捲取送包裝！送RCL重處理例外。 (RMK00512) . 【水痕】因TOP 為YCP 近似深黑色水痕可能嚴重，因此指定CC1生產注意W/Q 使用純水與水量控制 (RMK00588) . 【水痕】因BACK 為YCP 近似深黑色水痕可能嚴重，因此指定CC1生產注意W/Q 使用純水與水量控制 (RMK00589) | 訂單:2507EFE044/012 TOL 無 <生產備註> 事項 |  | 訂單 2507EFE044/012 修改記錄如下: 20250718 11:47:56 (06023) 退火碼: >> S1, 用途碼: >> COG007, 背面標示: >> S000, 訂單背面顏色(五碼): >> SYT9P, 背面漆膜厚: >> 25, 背面漆塗漆型式幾塗幾烤: >> 2, 鉻酸鹽: >> Z, 訂單厚度: >> 0.02, 訂單重: >> 40, 重量容許率(下限): >> 10, 重量容許率(上限): >> 10, 訂單寬度: >> 48, 鍍製方式: >> AC, 鋼捲內徑: >> 508, 鋼捲下限重: >> 3, 鋼捲上限重: >> 4.5, 壓花條件碼: >> -, 表面花紋: >> R, 綠色識別碼: >> -, 印刷輥號: >> -, 產品代碼: >> PPGL, 皮膜碼: >> -, 單位別: >> I, 油品種類: >> Z, 塗油量: >> Z, 包裝代碼: >> E0 , 保護膜碼: >> -, 客戶試片取樣型式: >> -, 調質碼: >> S, 套筒碼: >> P , 規格: >> A792SSGR33, 製造標準: >> ASTM, 表面處理劑種類: >> Z, 表面處理劑塗佈量: >> Z, 伸長率測試: >> N, 硬度測試碼: >> N, 抗拉強度測試: >> N, 降伏強度測試: >> N, 厚度變異: >> 0, 訂單正面顏色(五碼): >> SYT9P, 正面漆膜厚: >> 25, 正面漆塗漆型式幾塗幾烤: >> 2, 修邊碼: >> Y, 重量碼: >> AW, 鋼捲捲向: >> O, 鍍層碼: >> AZ50, | F:保證1/2 ASTM 厚度公差
PPGL | 2507EFE044/013 |  | 1. 製造標準為MS、ASTM或銷新加坡之訂單，若無技術指定優先用料，請優先使用國內料，勿使用ANFEN (OFP00406)-{.不符.} | 1. 製造標準為MS、ASTM或銷新加坡之訂單，若無技術指定優先用料，請優先使用國內料，勿使用ANFEN (OFP00406)-{.不符.} 2. 【提醒】！本單為直立式包裝，嚴禁鍍鋅或烤漆後以STAGGER捲取 (OFP00451)-{.不符.} 3. ※超耐候一系列用途要確認是否有英制公差需求，有英制公差需求時選配碼用ON027※ (OFP00680)-{.不符.} 4. 此經銷商有簽訂1/2厚度公差保證(無厚度變異),請調整冷軋與鍍鋅厚度公差管制範圍. 保證 ASTM 厚度公差 (OFP00180)-{.不符.} | 訂單:2507EFE044/013 CPL <生產備註> 事項如下 . 除HGI/ HGL 訂單邊緣不噴油. 其餘皆側緣噴油 (RMK00285) . 【美加訂單生產注意事項-CPL】1.客戶美加地區訂單實施修邊刀最大使用顆數上限(20顆) (RMK00717) . 【美加訂單生產注意事項-CPL】2.排程備註:注意修邊品質與毛邊 (RMK00717) . 【美加訂單生產注意事項-CPL】3.去毛邊輥的管制：兩側壓力均設定1.0 kg/cm2 (RMK00717) | 訂單:2507EFE044/013 CR1 <生產備註> 事項如下 . 此經銷商保證平均厚度在1/2厚度公差內，厚度量測NG時，如單位長度符合範圍，請放行 (RMK00402) . 此客戶有保證 全板形 急峻度 ≦ 0.7% ( ≦ 12 I-UNIT ) (RMK00583) . 【美加訂單生產注意事項-CR】1.兩側各加開一個spot cooling增加冷卻效果。 (RMK00717) . 【美加訂單生產注意事項-CR】2.發生毛邊時，請降速生產減輕毛邊程度，暫留討論後再處置。 (RMK00717) | 訂單:2507EFE044/013 CR2 <生產備註> 事項如下 . 此經銷商保證平均厚度在1/2厚度公差內，厚度量測NG時，如單位長度符合範圍，請放行 (RMK00402) . 此客戶有保證 全板形 急峻度 ≦ 0.7% ( ≦ 12 I-UNIT ) (RMK00583) . 【美加訂單生產注意事項-CR】1.兩側各加開一個spot cooling增加冷卻效果。 (RMK00717) . 【美加訂單生產注意事項-CR】2.發生毛邊時，請降速生產減輕毛邊程度，暫留討論後再處置。 (RMK00717) | 訂單:2507EFE044/013 CG1 <生產備註> 事項如下 . 鍍鋅表面不可有鋅痕、壓痕、凹陷、及刮傷 、應變痕等。 (RMK00054) . 此經銷商保證平均厚度在1/2厚度公差內，厚度量測NG時，如單位長度符合範圍，請放行 (RMK00402) . 此客戶有保證 全板形 急峻度 ≦ 0.7% ( ≦ 12 I-UNIT ) (RMK00583) . 【美加訂單生產注意事項-CG1】副操確認完回控制室後，於生產排程鋼號旁簽名紀錄，以利後續追查(該排程生產完，排程單將保留)。 (RMK00717) . 【美加訂單生產注意事項-CG1】中央段副操每顆銲道出Pot時觀察銲道同時，確認Beaver Tail與鋼板接觸之Guide Roll羊毛氈狀況，並適時添加潤滑油(避免乾掉)。 (RMK00717) | 訂單:2507EFE044/013 CG2 <生產備註> 事項如下 . 鍍鋅表面不可有鋅痕、壓痕、凹陷、及刮傷 、應變痕等。 (RMK00054) . 此經銷商保證平均厚度在1/2厚度公差內，厚度量測NG時，如單位長度符合範圍，請放行 (RMK00402) . 此客戶有保證 全板形 急峻度 ≦ 0.7% ( ≦ 12 I-UNIT ) (RMK00583) . 【美加訂單生產注意事項-CG2】1.使用SUB-NOZZLE (RMK00717) | 訂單:2507EFE044/013 CC1 <生產備註> 事項如下 . 正面面漆(20U)及正面總膜厚(25U)要求管制90%以上之膜厚,未達標準降級. (RMK00054) . 若背面面漆(20U)及背面總膜厚(25U)時要求管制90%以上之膜厚,未達標準降級 (RMK00054) . 面漆=18U(90%)~請購基準22U(110%),標準板總膜厚=5+20U(100%面漆). (RMK00054) . 30CM*全寬*留1塊給LAB及1塊給塗料商, (RMK00054) . 【色差】1.1.此客戶對面漆(非B開頭之色碼)目視色差要求較高,請依限度樣本進行目視色差管制★--->發生過訴賠 (RMK00248) . 【色差】1.2.若針對特殊顏色需特別管理時，請品檢忽略1.1.的規定以特別規定為主 (RMK00248) . 此經銷商保證平均厚度在1/2厚度公差內，厚度量測NG時，如單位長度符合範圍，請放行 (RMK00402) . 【捲取】注意！本單為直立式包裝。禁用STAGGER捲取送包裝！送RCL重處理例外。 (RMK00512) . 此客戶有保證 全板形 急峻度 ≦ 0.7% ( ≦ 12 I-UNIT ) (RMK00583) . 【美加訂單生產注意事項-CCP】1.請烤漆入口依照正背面漆鋼捲投向規定進行鋼捲投入。 (RMK00717) . 【美加訂單生產注意事項-CCP】2.烤漆入口依照鋼捲投向規定進行鋼捲投入。(CR1/CG1 CR2/CG2-->正向入料。CR1/CG2 CR2/CG1-->反向入料) (RMK00717) . 【美加訂單生產注意事項-CCP】3.此訂單背面漆一律採Nature塗裝，塗裝黏度設定40秒以上 (RMK00717) | 訂單:2507EFE044/013 CC2 <生產備註> 事項如下 . 正面面漆(20U)及正面總膜厚(25U)要求管制90%以上之膜厚,未達標準降級. (RMK00054) . 若背面面漆(20U)及背面總膜厚(25U)時要求管制90%以上之膜厚,未達標準降級 (RMK00054) . 面漆=18U(90%)~請購基準22U(110%),標準板總膜厚=5+20U(100%面漆). (RMK00054) . 30CM*全寬*留1塊給LAB及1塊給塗料商, (RMK00054) . 【色差】1.1.此客戶對面漆(非B開頭之色碼)目視色差要求較高,請依限度樣本進行目視色差管制★--->發生過訴賠 (RMK00248) . 【色差】1.2.若針對特殊顏色需特別管理時，請品檢忽略1.1.的規定以特別規定為主 (RMK00248) . 此經銷商保證平均厚度在1/2厚度公差內，厚度量測NG時，如單位長度符合範圍，請放行 (RMK00402) . 【捲取】注意！本單為直立式包裝。禁用STAGGER捲取送包裝！送RCL重處理例外。 (RMK00512) . 此客戶有保證 全板形 急峻度 ≦ 0.7% ( ≦ 12 I-UNIT ) (RMK00583) . 【美加訂單生產注意事項-CCP】1.請烤漆入口依照正背面漆鋼捲投向規定進行鋼捲投入。 (RMK00717) . 【美加訂單生產注意事項-CCP】2.烤漆入口依照鋼捲投向規定進行鋼捲投入。(CR1/CG1 CR2/CG2-->正向入料。CR1/CG2 CR2/CG1-->反向入料) (RMK00717) . 【美加訂單生產注意事項-CCP】3.此訂單背面漆一律採Nature塗裝，塗裝黏度設定40秒以上 (RMK00717) | 訂單:2507EFE044/013 RCL <生產備註> 事項如下 . 【捲取】注意！本單為直立式包裝。禁用STAGGER捲取送包裝！送RCL重處理例外。 (RMK00512) | 訂單:2507EFE044/013 CCPK 無 <生產備註> 事項 | 訂單:2507EFE044/013 CGQC 無 <品檢備註> 事項 | 訂單:2507EFE044/013 CCQC <品檢備註> 事項如下 . 【色差】1.1.此客戶對面漆(非B開頭之色碼)目視色差要求較高,請依限度樣本進行目視色差管制★--->發生過訴賠 (RMK00248) . 【色差】1.2.若針對特殊顏色需特別管理時，請品檢忽略1.1.的規定以特別規定為主 (RMK00248) . 【捲取】注意！本單為直立式包裝。禁用STAGGER捲取送包裝！送RCL重處理例外。 (RMK00512) | 訂單:2507EFE044/013 TOL 無 <生產備註> 事項 |  | 訂單 2507EFE044/013 修改記錄如下: 20250718 11:47:59 (06023) 退火碼: >> S1, 用途碼: >> COG003, 背面標示: >> S000, 訂單背面顏色(五碼): >> BW73Z, 背面漆膜厚: >> NOM, 背面漆塗漆型式幾塗幾烤: >> 2, 鉻酸鹽: >> Z, 訂單厚度: >> 0.024, 訂單重: >> 40, 重量容許率(下限): >> 10, 重量容許率(上限): >> 10, 訂單寬度: >> 48, 鍍製方式: >> AC, 鋼捲內徑: >> 508, 鋼捲下限重: >> 3, 鋼捲上限重: >> 4.5, 壓花條件碼: >> -, 表面花紋: >> R, 綠色識別碼: >> -, 印刷輥號: >> -, 產品代碼: >> PPGL, 皮膜碼: >> -, 單位別: >> I, 油品種類: >> Z, 塗油量: >> Z, 包裝代碼: >> E0 , 保護膜碼: >> -, 客戶試片取樣型式: >> -, 調質碼: >> S, 套筒碼: >> P , 規格: >> A792SSGR33, 製造標準: >> ASTM, 表面處理劑種類: >> Z, 表面處理劑塗佈量: >> Z, 伸長率測試: >> N, 硬度測試碼: >> N, 抗拉強度測試: >> N, 降伏強度測試: >> N, 厚度變異: >> 0, 訂單正面顏色(五碼): >> SBH78, 正面漆膜厚: >> 25, 正面漆塗漆型式幾塗幾烤: >> 2, 修邊碼: >> Y, 重量碼: >> AW, 鋼捲捲向: >> O, 鍍層碼: >> AZ50, | F:保證1/2 ASTM 厚度公差
PPGL | 2507EFE044/014 |  | 1. 製造標準為MS、ASTM或銷新加坡之訂單，若無技術指定優先用料，請優先使用國內料，勿使用ANFEN (OFP00406)-{.不符.} | 1. 製造標準為MS、ASTM或銷新加坡之訂單，若無技術指定優先用料，請優先使用國內料，勿使用ANFEN (OFP00406)-{.不符.} 2. 【提醒】！本單為直立式包裝，嚴禁鍍鋅或烤漆後以STAGGER捲取 (OFP00451)-{.不符.} 3. ※超耐候一系列用途要確認是否有英制公差需求，有英制公差需求時選配碼用ON027※ (OFP00680)-{.不符.} 4. 此經銷商有簽訂1/2厚度公差保證(無厚度變異),請調整冷軋與鍍鋅厚度公差管制範圍. 保證 ASTM 厚度公差 (OFP00180)-{.不符.} | 訂單:2507EFE044/014 CPL <生產備註> 事項如下 . 除HGI/ HGL 訂單邊緣不噴油. 其餘皆側緣噴油 (RMK00285) . 【美加訂單生產注意事項-CPL】1.客戶美加地區訂單實施修邊刀最大使用顆數上限(20顆) (RMK00717) . 【美加訂單生產注意事項-CPL】2.排程備註:注意修邊品質與毛邊 (RMK00717) . 【美加訂單生產注意事項-CPL】3.去毛邊輥的管制：兩側壓力均設定1.0 kg/cm2 (RMK00717) | 訂單:2507EFE044/014 CR1 <生產備註> 事項如下 . 此經銷商保證平均厚度在1/2厚度公差內，厚度量測NG時，如單位長度符合範圍，請放行 (RMK00402) . 此客戶有保證 全板形 急峻度 ≦ 0.7% ( ≦ 12 I-UNIT ) (RMK00583) . 【美加訂單生產注意事項-CR】1.兩側各加開一個spot cooling增加冷卻效果。 (RMK00717) . 【美加訂單生產注意事項-CR】2.發生毛邊時，請降速生產減輕毛邊程度，暫留討論後再處置。 (RMK00717) | 訂單:2507EFE044/014 CR2 <生產備註> 事項如下 . 此經銷商保證平均厚度在1/2厚度公差內，厚度量測NG時，如單位長度符合範圍，請放行 (RMK00402) . 此客戶有保證 全板形 急峻度 ≦ 0.7% ( ≦ 12 I-UNIT ) (RMK00583) . 【美加訂單生產注意事項-CR】1.兩側各加開一個spot cooling增加冷卻效果。 (RMK00717) . 【美加訂單生產注意事項-CR】2.發生毛邊時，請降速生產減輕毛邊程度，暫留討論後再處置。 (RMK00717) | 訂單:2507EFE044/014 CG1 <生產備註> 事項如下 . 鍍鋅表面不可有鋅痕、壓痕、凹陷、及刮傷 、應變痕等。 (RMK00054) . 此經銷商保證平均厚度在1/2厚度公差內，厚度量測NG時，如單位長度符合範圍，請放行 (RMK00402) . 此客戶有保證 全板形 急峻度 ≦ 0.7% ( ≦ 12 I-UNIT ) (RMK00583) . 【美加訂單生產注意事項-CG1】副操確認完回控制室後，於生產排程鋼號旁簽名紀錄，以利後續追查(該排程生產完，排程單將保留)。 (RMK00717) . 【美加訂單生產注意事項-CG1】中央段副操每顆銲道出Pot時觀察銲道同時，確認Beaver Tail與鋼板接觸之Guide Roll羊毛氈狀況，並適時添加潤滑油(避免乾掉)。 (RMK00717) | 訂單:2507EFE044/014 CG2 <生產備註> 事項如下 . 鍍鋅表面不可有鋅痕、壓痕、凹陷、及刮傷 、應變痕等。 (RMK00054) . 此經銷商保證平均厚度在1/2厚度公差內，厚度量測NG時，如單位長度符合範圍，請放行 (RMK00402) . 此客戶有保證 全板形 急峻度 ≦ 0.7% ( ≦ 12 I-UNIT ) (RMK00583) . 【美加訂單生產注意事項-CG2】1.使用SUB-NOZZLE (RMK00717) | 訂單:2507EFE044/014 CC1 <生產備註> 事項如下 . 正面面漆(20U)及正面總膜厚(25U)要求管制90%以上之膜厚,未達標準降級. (RMK00054) . 若背面面漆(20U)及背面總膜厚(25U)時要求管制90%以上之膜厚,未達標準降級 (RMK00054) . 面漆=18U(90%)~請購基準22U(110%),標準板總膜厚=5+20U(100%面漆). (RMK00054) . 30CM*全寬*留1塊給LAB及1塊給塗料商, (RMK00054) . 【色差】1.1.此客戶對面漆(非B開頭之色碼)目視色差要求較高,請依限度樣本進行目視色差管制★--->發生過訴賠 (RMK00248) . 【色差】1.2.若針對特殊顏色需特別管理時，請品檢忽略1.1.的規定以特別規定為主 (RMK00248) . 此經銷商保證平均厚度在1/2厚度公差內，厚度量測NG時，如單位長度符合範圍，請放行 (RMK00402) . 【捲取】注意！本單為直立式包裝。禁用STAGGER捲取送包裝！送RCL重處理例外。 (RMK00512) . 此客戶有保證 全板形 急峻度 ≦ 0.7% ( ≦ 12 I-UNIT ) (RMK00583) . 【水痕】因TOP 為YCP 近似深黑色水痕可能嚴重，因此指定CC1生產注意W/Q 使用純水與水量控制 (RMK00588) . 【水痕】因YCP 近似深黑色水痕可能嚴重，因此指定CC1生產注意W/Q 使用純水與水量控制 (RMK00596) . 【美加訂單生產注意事項-CCP】1.請烤漆入口依照正背面漆鋼捲投向規定進行鋼捲投入。 (RMK00717) . 【美加訂單生產注意事項-CCP】2.烤漆入口依照鋼捲投向規定進行鋼捲投入。(CR1/CG1 CR2/CG2-->正向入料。CR1/CG2 CR2/CG1-->反向入料) (RMK00717) . 【美加訂單生產注意事項-CCP】3.此訂單背面漆一律採Nature塗裝，塗裝黏度設定40秒以上 (RMK00717) | 訂單:2507EFE044/014 CC2 <生產備註> 事項如下 . 正面面漆(20U)及正面總膜厚(25U)要求管制90%以上之膜厚,未達標準降級. (RMK00054) . 若背面面漆(20U)及背面總膜厚(25U)時要求管制90%以上之膜厚,未達標準降級 (RMK00054) . 面漆=18U(90%)~請購基準22U(110%),標準板總膜厚=5+20U(100%面漆). (RMK00054) . 30CM*全寬*留1塊給LAB及1塊給塗料商, (RMK00054) . 【色差】1.1.此客戶對面漆(非B開頭之色碼)目視色差要求較高,請依限度樣本進行目視色差管制★--->發生過訴賠 (RMK00248) . 【色差】1.2.若針對特殊顏色需特別管理時，請品檢忽略1.1.的規定以特別規定為主 (RMK00248) . 此經銷商保證平均厚度在1/2厚度公差內，厚度量測NG時，如單位長度符合範圍，請放行 (RMK00402) . 【捲取】注意！本單為直立式包裝。禁用STAGGER捲取送包裝！送RCL重處理例外。 (RMK00512) . 此客戶有保證 全板形 急峻度 ≦ 0.7% ( ≦ 12 I-UNIT ) (RMK00583) . 【水痕】因TOP 為YCP 近似深黑色水痕可能嚴重，因此指定CC1生產注意W/Q 使用純水與水量控制 (RMK00588) . 【水痕】因YCP 近似深黑色水痕可能嚴重，因此指定CC1生產注意W/Q 使用純水與水量控制 (RMK00596) . 【美加訂單生產注意事項-CCP】1.請烤漆入口依照正背面漆鋼捲投向規定進行鋼捲投入。 (RMK00717) . 【美加訂單生產注意事項-CCP】2.烤漆入口依照鋼捲投向規定進行鋼捲投入。(CR1/CG1 CR2/CG2-->正向入料。CR1/CG2 CR2/CG1-->反向入料) (RMK00717) . 【美加訂單生產注意事項-CCP】3.此訂單背面漆一律採Nature塗裝，塗裝黏度設定40秒以上 (RMK00717) | 訂單:2507EFE044/014 RCL <生產備註> 事項如下 . 【捲取】注意！本單為直立式包裝。禁用STAGGER捲取送包裝！送RCL重處理例外。 (RMK00512) | 訂單:2507EFE044/014 CCPK 無 <生產備註> 事項 | 訂單:2507EFE044/014 CGQC 無 <品檢備註> 事項 | 訂單:2507EFE044/014 CCQC <品檢備註> 事項如下 . 【色差】1.1.此客戶對面漆(非B開頭之色碼)目視色差要求較高,請依限度樣本進行目視色差管制★--->發生過訴賠 (RMK00248) . 【色差】1.2.若針對特殊顏色需特別管理時，請品檢忽略1.1.的規定以特別規定為主 (RMK00248) . 【捲取】注意！本單為直立式包裝。禁用STAGGER捲取送包裝！送RCL重處理例外。 (RMK00512) . 【水痕】因TOP 為YCP 近似深黑色水痕可能嚴重，因此指定CC1生產注意W/Q 使用純水與水量控制 (RMK00588) | 訂單:2507EFE044/014 TOL 無 <生產備註> 事項 |  | 訂單 2507EFE044/014 修改記錄如下: 20250718 11:48:02 (06023) 退火碼: >> S1, 用途碼: >> COG007, 背面標示: >> S000, 訂單背面顏色(五碼): >> BW73Z, 背面漆膜厚: >> NOM, 背面漆塗漆型式幾塗幾烤: >> 2, 鉻酸鹽: >> Z, 訂單厚度: >> 0.024, 訂單重: >> 40, 重量容許率(下限): >> 10, 重量容許率(上限): >> 10, 訂單寬度: >> 48, 鍍製方式: >> AC, 鋼捲內徑: >> 508, 鋼捲下限重: >> 3, 鋼捲上限重: >> 4.5, 壓花條件碼: >> -, 表面花紋: >> R, 綠色識別碼: >> -, 印刷輥號: >> -, 產品代碼: >> PPGL, 皮膜碼: >> -, 單位別: >> I, 油品種類: >> Z, 塗油量: >> Z, 包裝代碼: >> E0 , 保護膜碼: >> -, 客戶試片取樣型式: >> -, 調質碼: >> S, 套筒碼: >> P , 規格: >> A792SSGR33, 製造標準: >> ASTM, 表面處理劑種類: >> Z, 表面處理劑塗佈量: >> Z, 伸長率測試: >> N, 硬度測試碼: >> N, 抗拉強度測試: >> N, 降伏強度測試: >> N, 厚度變異: >> 0, 訂單正面顏色(五碼): >> SYT9P, 正面漆膜厚: >> 25, 正面漆塗漆型式幾塗幾烤: >> 2, 修邊碼: >> Y, 重量碼: >> AW, 鋼捲捲向: >> O, 鍍層碼: >> AZ50, | F:保證1/2 ASTM 厚度公差
PPGL | 2507EFE044/015 |  | 1. 製造標準為MS、ASTM或銷新加坡之訂單，若無技術指定優先用料，請優先使用國內料，勿使用ANFEN (OFP00406)-{.不符.} | 1. 製造標準為MS、ASTM或銷新加坡之訂單，若無技術指定優先用料，請優先使用國內料，勿使用ANFEN (OFP00406)-{.不符.} 2. 【提醒】！本單為直立式包裝，嚴禁鍍鋅或烤漆後以STAGGER捲取 (OFP00451)-{.不符.} 3. 此經銷商有簽訂1/2厚度公差保證(無厚度變異),請調整冷軋與鍍鋅厚度公差管制範圍. 保證 ASTM 厚度公差 (OFP00180)-{.不符.} | 訂單:2507EFE044/015 CPL <生產備註> 事項如下 . 除HGI/ HGL 訂單邊緣不噴油. 其餘皆側緣噴油 (RMK00285) . 【美加訂單生產注意事項-CPL】1.客戶美加地區訂單實施修邊刀最大使用顆數上限(20顆) (RMK00717) . 【美加訂單生產注意事項-CPL】2.排程備註:注意修邊品質與毛邊 (RMK00717) . 【美加訂單生產注意事項-CPL】3.去毛邊輥的管制：兩側壓力均設定1.0 kg/cm2 (RMK00717) | 訂單:2507EFE044/015 CR1 <生產備註> 事項如下 . 此經銷商保證平均厚度在1/2厚度公差內，厚度量測NG時，如單位長度符合範圍，請放行 (RMK00402) . 此客戶有保證 全板形 急峻度 ≦ 0.7% ( ≦ 12 I-UNIT ) (RMK00583) . 【美加訂單生產注意事項-CR】1.兩側各加開一個spot cooling增加冷卻效果。 (RMK00717) . 【美加訂單生產注意事項-CR】2.發生毛邊時，請降速生產減輕毛邊程度，暫留討論後再處置。 (RMK00717) | 訂單:2507EFE044/015 CR2 <生產備註> 事項如下 . 此經銷商保證平均厚度在1/2厚度公差內，厚度量測NG時，如單位長度符合範圍，請放行 (RMK00402) . 此客戶有保證 全板形 急峻度 ≦ 0.7% ( ≦ 12 I-UNIT ) (RMK00583) . 【美加訂單生產注意事項-CR】1.兩側各加開一個spot cooling增加冷卻效果。 (RMK00717) . 【美加訂單生產注意事項-CR】2.發生毛邊時，請降速生產減輕毛邊程度，暫留討論後再處置。 (RMK00717) | 訂單:2507EFE044/015 CG1 <生產備註> 事項如下 . 此經銷商保證平均厚度在1/2厚度公差內，厚度量測NG時，如單位長度符合範圍，請放行 (RMK00402) . 此客戶有保證 全板形 急峻度 ≦ 0.7% ( ≦ 12 I-UNIT ) (RMK00583) . 【美加訂單生產注意事項-CG1】副操確認完回控制室後，於生產排程鋼號旁簽名紀錄，以利後續追查(該排程生產完，排程單將保留)。 (RMK00717) . 【美加訂單生產注意事項-CG1】中央段副操每顆銲道出Pot時觀察銲道同時，確認Beaver Tail與鋼板接觸之Guide Roll羊毛氈狀況，並適時添加潤滑油(避免乾掉)。 (RMK00717) | 訂單:2507EFE044/015 CG2 <生產備註> 事項如下 . 此經銷商保證平均厚度在1/2厚度公差內，厚度量測NG時，如單位長度符合範圍，請放行 (RMK00402) . 此客戶有保證 全板形 急峻度 ≦ 0.7% ( ≦ 12 I-UNIT ) (RMK00583) . 【美加訂單生產注意事項-CG2】1.使用SUB-NOZZLE (RMK00717) | 訂單:2507EFE044/015 CC1 <生產備註> 事項如下 . ★★★注意！KP PVDF烘烤時間不得低於50秒，因此線速度 LS≦48 mpm★★★ (RMK00232) . 【色差】1.1.此客戶對面漆(非B開頭之色碼)目視色差要求較高,請依限度樣本進行目視色差管制★--->發生過訴賠 (RMK00248) . 【色差】1.2.若針對特殊顏色需特別管理時，請品檢忽略1.1.的規定以特別規定為主 (RMK00248) . 此經銷商保證平均厚度在1/2厚度公差內，厚度量測NG時，如單位長度符合範圍，請放行 (RMK00402) . 【PMT】本單面漆為"PVDF"，經會議決議需量測板溫並記錄之。每一張排程需量測一次否則追究責任 (RMK00503) . 【捲取】注意！本單為直立式包裝。禁用STAGGER捲取送包裝！送RCL重處理例外。 (RMK00512) . 此客戶有保證 全板形 急峻度 ≦ 0.7% ( ≦ 12 I-UNIT ) (RMK00583) . 【美加訂單生產注意事項-CCP】1.請烤漆入口依照正背面漆鋼捲投向規定進行鋼捲投入。 (RMK00717) . 【美加訂單生產注意事項-CCP】2.烤漆入口依照鋼捲投向規定進行鋼捲投入。(CR1/CG1 CR2/CG2-->正向入料。CR1/CG2 CR2/CG1-->反向入料) (RMK00717) . 【美加訂單生產注意事項-CCP】3.此訂單背面漆一律採Nature塗裝，塗裝黏度設定40秒以上 (RMK00717) | 訂單:2507EFE044/015 CC2 <生產備註> 事項如下 . ★★★注意！KP PVDF烘烤時間不得低於50秒，因此線速度 LS≦48 mpm★★★ (RMK00232) . 【色差】1.1.此客戶對面漆(非B開頭之色碼)目視色差要求較高,請依限度樣本進行目視色差管制★--->發生過訴賠 (RMK00248) . 【色差】1.2.若針對特殊顏色需特別管理時，請品檢忽略1.1.的規定以特別規定為主 (RMK00248) . 此經銷商保證平均厚度在1/2厚度公差內，厚度量測NG時，如單位長度符合範圍，請放行 (RMK00402) . 【PMT】本單面漆為"PVDF"，經會議決議需量測板溫並記錄之。每一張排程需量測一次否則追究責任 (RMK00503) . 【捲取】注意！本單為直立式包裝。禁用STAGGER捲取送包裝！送RCL重處理例外。 (RMK00512) . 此客戶有保證 全板形 急峻度 ≦ 0.7% ( ≦ 12 I-UNIT ) (RMK00583) . 【美加訂單生產注意事項-CCP】1.請烤漆入口依照正背面漆鋼捲投向規定進行鋼捲投入。 (RMK00717) . 【美加訂單生產注意事項-CCP】2.烤漆入口依照鋼捲投向規定進行鋼捲投入。(CR1/CG1 CR2/CG2-->正向入料。CR1/CG2 CR2/CG1-->反向入料) (RMK00717) . 【美加訂單生產注意事項-CCP】3.此訂單背面漆一律採Nature塗裝，塗裝黏度設定40秒以上 (RMK00717) | 訂單:2507EFE044/015 RCL <生產備註> 事項如下 . 【捲取】注意！本單為直立式包裝。禁用STAGGER捲取送包裝！送RCL重處理例外。 (RMK00512) | 訂單:2507EFE044/015 CCPK 無 <生產備註> 事項 | 訂單:2507EFE044/015 CGQC 無 <品檢備註> 事項 | 訂單:2507EFE044/015 CCQC <品檢備註> 事項如下 . 【色差】1.1.此客戶對面漆(非B開頭之色碼)目視色差要求較高,請依限度樣本進行目視色差管制★--->發生過訴賠 (RMK00248) . 【色差】1.2.若針對特殊顏色需特別管理時，請品檢忽略1.1.的規定以特別規定為主 (RMK00248) . 【PMT】本單面漆為"PVDF"，經會議決議需量測板溫並記錄之。每一張排程需量測一次否則追究責任 (RMK00503) . 【捲取】注意！本單為直立式包裝。禁用STAGGER捲取送包裝！送RCL重處理例外。 (RMK00512) | 訂單:2507EFE044/015 TOL 無 <生產備註> 事項 |  | 訂單 2507EFE044/015 修改記錄如下: 20250718 11:48:05 (06023) 退火碼: >> S1, 用途碼: >> COA001, 背面標示: >> S000, 訂單背面顏色(五碼): >> BW73Z, 背面漆膜厚: >> NOM, 背面漆塗漆型式幾塗幾烤: >> 2, 鉻酸鹽: >> Z, 訂單厚度: >> 0.02, 訂單重: >> 20, 重量容許率(下限): >> 10, 重量容許率(上限): >> 10, 訂單寬度: >> 48, 鍍製方式: >> AC, 鋼捲內徑: >> 508, 鋼捲下限重: >> 3, 鋼捲上限重: >> 4.5, 壓花條件碼: >> -, 表面花紋: >> R, 綠色識別碼: >> -, 印刷輥號: >> -, 產品代碼: >> PPGL, 皮膜碼: >> -, 單位別: >> I, 油品種類: >> Z, 塗油量: >> Z, 包裝代碼: >> E0 , 保護膜碼: >> -, 客戶試片取樣型式: >> -, 調質碼: >> S, 套筒碼: >> P , 規格: >> A792SSGR33, 製造標準: >> ASTM, 表面處理劑種類: >> Z, 表面處理劑塗佈量: >> Z, 伸長率測試: >> N, 硬度測試碼: >> N, 抗拉強度測試: >> N, 降伏強度測試: >> N, 厚度變異: >> 0, 訂單正面顏色(五碼): >> FR226, 正面漆膜厚: >> 25, 正面漆塗漆型式幾塗幾烤: >> 2, 修邊碼: >> Y, 重量碼: >> AW, 鋼捲捲向: >> O, 鍍層碼: >> AZ50, | F:保證1/2 ASTM 厚度公差
PPGL | 2507EFE045/001 | 1. ●依旭台背面（正面漆塗料）發泡黏著性不佳（CC250503），要確認背面是否要發泡● (OFP00739)-{.不符.} | 1. 製造標準為MS、ASTM或銷新加坡之訂單，若無技術指定優先用料，請優先使用國內料，勿使用ANFEN (OFP00406)-{.不符.} | 1. 製造標準為MS、ASTM或銷新加坡之訂單，若無技術指定優先用料，請優先使用國內料，勿使用ANFEN (OFP00406)-{.不符.} 2. 【提醒】！本單為直立式包裝，嚴禁鍍鋅或烤漆後以STAGGER捲取 (OFP00451)-{.不符.} 3. ※超耐候一系列用途要確認是否有英制公差需求，有英制公差需求時選配碼用ON027※ (OFP00680)-{.不符.} 4. ●依旭台背面（正面漆塗料）發泡黏著性不佳（CC250503），要確認背面是否要發泡● (OFP00739)-{.不符.} 5. 此經銷商有簽訂1/2厚度公差保證(無厚度變異),請調整冷軋與鍍鋅厚度公差管制範圍. 保證 ASTM 厚度公差 (OFP00180)-{.不符.} | 訂單:2507EFE045/001 CPL <生產備註> 事項如下 . 本單為烤漆背面大於等於25μ塗裝，軋延後不允許毛邊，請CPL注意修邊狀況 (RMK00124) . 【邊緣品質】此為烤漆背面25μ訂單，請加強檢視鋼捲：邊緣殘剪、側緣鋅渣或毛邊，因為會導致烤漆背面漆轉印正面 (RMK00126) . 除HGI/ HGL 訂單邊緣不噴油. 其餘皆側緣噴油 (RMK00285) . 【美加訂單生產注意事項-CPL】1.客戶美加地區訂單實施修邊刀最大使用顆數上限(20顆) (RMK00717) . 【美加訂單生產注意事項-CPL】2.排程備註:注意修邊品質與毛邊 (RMK00717) . 【美加訂單生產注意事項-CPL】3.去毛邊輥的管制：兩側壓力均設定1.0 kg/cm2 (RMK00717) | 訂單:2507EFE045/001 CR1 <生產備註> 事項如下 . 【邊緣品質】此為烤漆背面25μ訂單，請加強檢視鋼捲：邊緣殘剪、側緣鋅渣或毛邊，因為會導致烤漆背面漆轉印正面 (RMK00126) . 此經銷商保證平均厚度在1/2厚度公差內，厚度量測NG時，如單位長度符合範圍，請放行 (RMK00402) . 此客戶有保證 全板形 急峻度 ≦ 0.7% ( ≦ 12 I-UNIT ) (RMK00583) . 【美加訂單生產注意事項-CR】1.兩側各加開一個spot cooling增加冷卻效果。 (RMK00717) . 【美加訂單生產注意事項-CR】2.發生毛邊時，請降速生產減輕毛邊程度，暫留討論後再處置。 (RMK00717) | 訂單:2507EFE045/001 CR2 <生產備註> 事項如下 . 【邊緣品質】此為烤漆背面25μ訂單，請加強檢視鋼捲：邊緣殘剪、側緣鋅渣或毛邊，因為會導致烤漆背面漆轉印正面 (RMK00126) . 此經銷商保證平均厚度在1/2厚度公差內，厚度量測NG時，如單位長度符合範圍，請放行 (RMK00402) . 此客戶有保證 全板形 急峻度 ≦ 0.7% ( ≦ 12 I-UNIT ) (RMK00583) . 【美加訂單生產注意事項-CR】1.兩側各加開一個spot cooling增加冷卻效果。 (RMK00717) . 【美加訂單生產注意事項-CR】2.發生毛邊時，請降速生產減輕毛邊程度，暫留討論後再處置。 (RMK00717) | 訂單:2507EFE045/001 CG1 <生產備註> 事項如下 . 鍍鋅表面不可有鋅痕、壓痕、凹陷、及刮傷 、應變痕等。 (RMK00054) . 【邊緣品質】此為烤漆背面25μ訂單，請加強檢視鋼捲：邊緣殘剪、側緣鋅渣或毛邊，因為會導致烤漆背面漆轉印正面 (RMK00126) . 本單於烤漆正背面都塗裝正面漆，因此鍍鋅請管制背面表面品質比照正面 (RMK00363) . 此經銷商保證平均厚度在1/2厚度公差內，厚度量測NG時，如單位長度符合範圍，請放行 (RMK00402) . 此客戶有保證 全板形 急峻度 ≦ 0.7% ( ≦ 12 I-UNIT ) (RMK00583) . 【美加訂單生產注意事項-CG1】副操確認完回控制室後，於生產排程鋼號旁簽名紀錄，以利後續追查(該排程生產完，排程單將保留)。 (RMK00717) . 【美加訂單生產注意事項-CG1】中央段副操每顆銲道出Pot時觀察銲道同時，確認Beaver Tail與鋼板接觸之Guide Roll羊毛氈狀況，並適時添加潤滑油(避免乾掉)。 (RMK00717) | 訂單:2507EFE045/001 CG2 <生產備註> 事項如下 . 鍍鋅表面不可有鋅痕、壓痕、凹陷、及刮傷 、應變痕等。 (RMK00054) . 【邊緣品質】此為烤漆背面25μ訂單，請加強檢視鋼捲：邊緣殘剪、側緣鋅渣或毛邊，因為會導致烤漆背面漆轉印正面 (RMK00126) . 本單於烤漆正背面都塗裝正面漆，因此鍍鋅請管制背面表面品質比照正面 (RMK00363) . 此經銷商保證平均厚度在1/2厚度公差內，厚度量測NG時，如單位長度符合範圍，請放行 (RMK00402) . 此客戶有保證 全板形 急峻度 ≦ 0.7% ( ≦ 12 I-UNIT ) (RMK00583) . 【美加訂單生產注意事項-CG2】1.使用SUB-NOZZLE (RMK00717) | 訂單:2507EFE045/001 CC1 <生產備註> 事項如下 . 正面面漆(20U)及正面總膜厚(25U)要求管制90%以上之膜厚,未達標準降級. (RMK00054) . 若背面面漆(20U)及背面總膜厚(25U)時要求管制90%以上之膜厚,未達標準降級 (RMK00054) . 面漆=18U(90%)~請購基準22U(110%),標準板總膜厚=5+20U(100%面漆). (RMK00054) . 30CM*全寬*留1塊給LAB及1塊給塗料商, (RMK00054) . 【邊緣品質】此為烤漆背面25μ訂單，請加強檢視鋼捲：邊緣殘剪、側緣鋅渣或毛邊，因為會導致烤漆背面漆轉印正面 (RMK00126) . 【色差】1.1.此客戶對面漆(非B開頭之色碼)目視色差要求較高,請依限度樣本進行目視色差管制★--->發生過訴賠 (RMK00248) . 【色差】1.2.若針對特殊顏色需特別管理時，請品檢忽略1.1.的規定以特別規定為主 (RMK00248) . 此經銷商保證平均厚度在1/2厚度公差內，厚度量測NG時，如單位長度符合範圍，請放行 (RMK00402) . 【捲取】注意！本單為直立式包裝。禁用STAGGER捲取送包裝！送RCL重處理例外。 (RMK00512) . 此客戶有保證 全板形 急峻度 ≦ 0.7% ( ≦ 12 I-UNIT ) (RMK00583) . 【水痕】因TOP 為YCP 近似深黑色水痕可能嚴重，因此指定CC1生產注意W/Q 使用純水與水量控制 (RMK00588) . 【水痕】因BACK 為YCP 近似深黑色水痕可能嚴重，因此指定CC1生產注意W/Q 使用純水與水量控制 (RMK00589) . 【水痕】因YCP 近似深黑色水痕可能嚴重，因此指定CC1生產注意W/Q 使用純水與水量控制 (RMK00596) . 【美加訂單生產注意事項-CCP】1.請烤漆入口依照正背面漆鋼捲投向規定進行鋼捲投入。 (RMK00717) . 【美加訂單生產注意事項-CCP】2.烤漆入口依照鋼捲投向規定進行鋼捲投入。(CR1/CG1 CR2/CG2-->正向入料。CR1/CG2 CR2/CG1-->反向入料) (RMK00717) . 【美加訂單生產注意事項-CCP】3.此訂單背面漆一律採Nature塗裝，塗裝黏度設定40秒以上 (RMK00717) | 訂單:2507EFE045/001 CC2 <生產備註> 事項如下 . 正面面漆(20U)及正面總膜厚(25U)要求管制90%以上之膜厚,未達標準降級. (RMK00054) . 若背面面漆(20U)及背面總膜厚(25U)時要求管制90%以上之膜厚,未達標準降級 (RMK00054) . 面漆=18U(90%)~請購基準22U(110%),標準板總膜厚=5+20U(100%面漆). (RMK00054) . 30CM*全寬*留1塊給LAB及1塊給塗料商, (RMK00054) . 【邊緣品質】此為烤漆背面25μ訂單，請加強檢視鋼捲：邊緣殘剪、側緣鋅渣或毛邊，因為會導致烤漆背面漆轉印正面 (RMK00126) . 【色差】1.1.此客戶對面漆(非B開頭之色碼)目視色差要求較高,請依限度樣本進行目視色差管制★--->發生過訴賠 (RMK00248) . 【色差】1.2.若針對特殊顏色需特別管理時，請品檢忽略1.1.的規定以特別規定為主 (RMK00248) . 此經銷商保證平均厚度在1/2厚度公差內，厚度量測NG時，如單位長度符合範圍，請放行 (RMK00402) . 【捲取】注意！本單為直立式包裝。禁用STAGGER捲取送包裝！送RCL重處理例外。 (RMK00512) . 此客戶有保證 全板形 急峻度 ≦ 0.7% ( ≦ 12 I-UNIT ) (RMK00583) . 【水痕】因TOP 為YCP 近似深黑色水痕可能嚴重，因此指定CC1生產注意W/Q 使用純水與水量控制 (RMK00588) . 【水痕】因BACK 為YCP 近似深黑色水痕可能嚴重，因此指定CC1生產注意W/Q 使用純水與水量控制 (RMK00589) . 【水痕】因YCP 近似深黑色水痕可能嚴重，因此指定CC1生產注意W/Q 使用純水與水量控制 (RMK00596) . 【美加訂單生產注意事項-CCP】1.請烤漆入口依照正背面漆鋼捲投向規定進行鋼捲投入。 (RMK00717) . 【美加訂單生產注意事項-CCP】2.烤漆入口依照鋼捲投向規定進行鋼捲投入。(CR1/CG1 CR2/CG2-->正向入料。CR1/CG2 CR2/CG1-->反向入料) (RMK00717) . 【美加訂單生產注意事項-CCP】3.此訂單背面漆一律採Nature塗裝，塗裝黏度設定40秒以上 (RMK00717) | 訂單:2507EFE045/001 RCL <生產備註> 事項如下 . 【捲取】注意！本單為直立式包裝。禁用STAGGER捲取送包裝！送RCL重處理例外。 (RMK00512) | 訂單:2507EFE045/001 CCPK 無 <生產備註> 事項 | 訂單:2507EFE045/001 CGQC <品檢備註> 事項如下 . 【邊緣品質】此為烤漆背面25μ訂單，請加強檢視鋼捲：邊緣殘剪、側緣鋅渣或毛邊，因為會導致烤漆背面漆轉印正面 (RMK00126) . 本單於烤漆正背面都塗裝正面漆，因此鍍鋅請管制背面表面品質比照正面 (RMK00363) | 訂單:2507EFE045/001 CCQC <品檢備註> 事項如下 . 【邊緣品質】此為烤漆背面25μ訂單，請加強檢視鋼捲：邊緣殘剪、側緣鋅渣或毛邊，因為會導致烤漆背面漆轉印正面 (RMK00126) . 【色差】1.1.此客戶對面漆(非B開頭之色碼)目視色差要求較高,請依限度樣本進行目視色差管制★--->發生過訴賠 (RMK00248) . 【色差】1.2.若針對特殊顏色需特別管理時，請品檢忽略1.1.的規定以特別規定為主 (RMK00248) . 【捲取】注意！本單為直立式包裝。禁用STAGGER捲取送包裝！送RCL重處理例外。 (RMK00512) . 【水痕】因TOP 為YCP 近似深黑色水痕可能嚴重，因此指定CC1生產注意W/Q 使用純水與水量控制 (RMK00588) . 【水痕】因BACK 為YCP 近似深黑色水痕可能嚴重，因此指定CC1生產注意W/Q 使用純水與水量控制 (RMK00589) | 訂單:2507EFE045/001 TOL 無 <生產備註> 事項 |  | 訂單 2507EFE045/001 修改記錄如下: 20250730 09:24:07 (06023) 退火碼: >> S1, 用途碼: >> COG007, 背面標示: >> S000, 訂單背面顏色(五碼): >> SYT9P, 背面漆膜厚: >> 25, 背面漆塗漆型式幾塗幾烤: >> 2, 鉻酸鹽: >> Z, 訂單厚度: >> 0.02, 訂單重: >> 40, 重量容許率(下限): >> 10, 重量容許率(上限): >> 10, 訂單寬度: >> 48, 鍍製方式: >> AC, 鋼捲內徑: >> 508, 鋼捲下限重: >> 3, 鋼捲上限重: >> 4.5, 壓花條件碼: >> -, 表面花紋: >> R, 綠色識別碼: >> -, 印刷輥號: >> -, 產品代碼: >> PPGL, 皮膜碼: >> -, 單位別: >> I, 油品種類: >> Z, 塗油量: >> Z, 包裝代碼: >> E0 , 保護膜碼: >> -, 客戶試片取樣型式: >> -, 調質碼: >> S, 套筒碼: >> P , 規格: >> A792SSGR33, 製造標準: >> ASTM, 表面處理劑種類: >> Z, 表面處理劑塗佈量: >> Z, 伸長率測試: >> N, 硬度測試碼: >> N, 抗拉強度測試: >> N, 降伏強度測試: >> N, 厚度變異: >> 0, 訂單正面顏色(五碼): >> SYT9P, 正面漆膜厚: >> 25, 正面漆塗漆型式幾塗幾烤: >> 2, 修邊碼: >> Y, 重量碼: >> AW, 鋼捲捲向: >> O, 鍍層碼: >> AZ50, | F:保證1/2 ASTM 厚度公差
PPGL | 2507EFE049/001 | 1. ●依旭台背面（正面漆塗料）發泡黏著性不佳（CC250503），要確認背面是否要發泡● (OFP00739)-{.不符.} | 1. 製造標準為MS、ASTM或銷新加坡之訂單，若無技術指定優先用料，請優先使用國內料，勿使用ANFEN (OFP00406)-{.不符.} | 1. 製造標準為MS、ASTM或銷新加坡之訂單，若無技術指定優先用料，請優先使用國內料，勿使用ANFEN (OFP00406)-{.不符.} 2. 【提醒】！本單為直立式包裝，嚴禁鍍鋅或烤漆後以STAGGER捲取 (OFP00451)-{.不符.} 3. ※超耐候一系列用途要確認是否有英制公差需求，有英制公差需求時選配碼用ON027※ (OFP00680)-{.不符.} 4. ●依旭台背面（正面漆塗料）發泡黏著性不佳（CC250503），要確認背面是否要發泡● (OFP00739)-{.不符.} 5. 此經銷商有簽訂1/2厚度公差保證(無厚度變異),請調整冷軋與鍍鋅厚度公差管制範圍. 保證 ASTM 厚度公差 (OFP00180)-{.不符.} | 訂單:2507EFE049/001 CPL <生產備註> 事項如下 . 本單為烤漆背面大於等於25μ塗裝，軋延後不允許毛邊，請CPL注意修邊狀況 (RMK00124) . 【邊緣品質】此為烤漆背面25μ訂單，請加強檢視鋼捲：邊緣殘剪、側緣鋅渣或毛邊，因為會導致烤漆背面漆轉印正面 (RMK00126) . 除HGI/ HGL 訂單邊緣不噴油. 其餘皆側緣噴油 (RMK00285) . 【美加訂單生產注意事項-CPL】1.客戶美加地區訂單實施修邊刀最大使用顆數上限(20顆) (RMK00717) . 【美加訂單生產注意事項-CPL】2.排程備註:注意修邊品質與毛邊 (RMK00717) . 【美加訂單生產注意事項-CPL】3.去毛邊輥的管制：兩側壓力均設定1.0 kg/cm2 (RMK00717) | 訂單:2507EFE049/001 CR1 <生產備註> 事項如下 . 【邊緣品質】此為烤漆背面25μ訂單，請加強檢視鋼捲：邊緣殘剪、側緣鋅渣或毛邊，因為會導致烤漆背面漆轉印正面 (RMK00126) . 此經銷商保證平均厚度在1/2厚度公差內，厚度量測NG時，如單位長度符合範圍，請放行 (RMK00402) . 此客戶有保證 全板形 急峻度 ≦ 0.7% ( ≦ 12 I-UNIT ) (RMK00583) . 【美加訂單生產注意事項-CR】1.兩側各加開一個spot cooling增加冷卻效果。 (RMK00717) . 【美加訂單生產注意事項-CR】2.發生毛邊時，請降速生產減輕毛邊程度，暫留討論後再處置。 (RMK00717) | 訂單:2507EFE049/001 CR2 <生產備註> 事項如下 . 【邊緣品質】此為烤漆背面25μ訂單，請加強檢視鋼捲：邊緣殘剪、側緣鋅渣或毛邊，因為會導致烤漆背面漆轉印正面 (RMK00126) . 此經銷商保證平均厚度在1/2厚度公差內，厚度量測NG時，如單位長度符合範圍，請放行 (RMK00402) . 此客戶有保證 全板形 急峻度 ≦ 0.7% ( ≦ 12 I-UNIT ) (RMK00583) . 【美加訂單生產注意事項-CR】1.兩側各加開一個spot cooling增加冷卻效果。 (RMK00717) . 【美加訂單生產注意事項-CR】2.發生毛邊時，請降速生產減輕毛邊程度，暫留討論後再處置。 (RMK00717) | 訂單:2507EFE049/001 CG1 <生產備註> 事項如下 . 鍍鋅表面不可有鋅痕、壓痕、凹陷、及刮傷 、應變痕等。 (RMK00054) . 【邊緣品質】此為烤漆背面25μ訂單，請加強檢視鋼捲：邊緣殘剪、側緣鋅渣或毛邊，因為會導致烤漆背面漆轉印正面 (RMK00126) . 本單於烤漆正背面都塗裝正面漆，因此鍍鋅請管制背面表面品質比照正面 (RMK00363) . 此經銷商保證平均厚度在1/2厚度公差內，厚度量測NG時，如單位長度符合範圍，請放行 (RMK00402) . 此客戶有保證 全板形 急峻度 ≦ 0.7% ( ≦ 12 I-UNIT ) (RMK00583) . 【美加訂單生產注意事項-CG1】副操確認完回控制室後，於生產排程鋼號旁簽名紀錄，以利後續追查(該排程生產完，排程單將保留)。 (RMK00717) . 【美加訂單生產注意事項-CG1】中央段副操每顆銲道出Pot時觀察銲道同時，確認Beaver Tail與鋼板接觸之Guide Roll羊毛氈狀況，並適時添加潤滑油(避免乾掉)。 (RMK00717) | 訂單:2507EFE049/001 CG2 <生產備註> 事項如下 . 鍍鋅表面不可有鋅痕、壓痕、凹陷、及刮傷 、應變痕等。 (RMK00054) . 【邊緣品質】此為烤漆背面25μ訂單，請加強檢視鋼捲：邊緣殘剪、側緣鋅渣或毛邊，因為會導致烤漆背面漆轉印正面 (RMK00126) . 本單於烤漆正背面都塗裝正面漆，因此鍍鋅請管制背面表面品質比照正面 (RMK00363) . 此經銷商保證平均厚度在1/2厚度公差內，厚度量測NG時，如單位長度符合範圍，請放行 (RMK00402) . 此客戶有保證 全板形 急峻度 ≦ 0.7% ( ≦ 12 I-UNIT ) (RMK00583) . 【美加訂單生產注意事項-CG2】1.使用SUB-NOZZLE (RMK00717) | 訂單:2507EFE049/001 CC1 <生產備註> 事項如下 . 正面面漆(20U)及正面總膜厚(25U)要求管制90%以上之膜厚,未達標準降級. (RMK00054) . 若背面面漆(20U)及背面總膜厚(25U)時要求管制90%以上之膜厚,未達標準降級 (RMK00054) . 面漆=18U(90%)~請購基準22U(110%),標準板總膜厚=5+20U(100%面漆). (RMK00054) . 30CM*全寬*留1塊給LAB及1塊給塗料商, (RMK00054) . 【邊緣品質】此為烤漆背面25μ訂單，請加強檢視鋼捲：邊緣殘剪、側緣鋅渣或毛邊，因為會導致烤漆背面漆轉印正面 (RMK00126) . 【色差】1.1.此客戶對面漆(非B開頭之色碼)目視色差要求較高,請依限度樣本進行目視色差管制★--->發生過訴賠 (RMK00248) . 【色差】1.2.若針對特殊顏色需特別管理時，請品檢忽略1.1.的規定以特別規定為主 (RMK00248) . 此經銷商保證平均厚度在1/2厚度公差內，厚度量測NG時，如單位長度符合範圍，請放行 (RMK00402) . 【捲取】注意！本單為直立式包裝。禁用STAGGER捲取送包裝！送RCL重處理例外。 (RMK00512) . 此客戶有保證 全板形 急峻度 ≦ 0.7% ( ≦ 12 I-UNIT ) (RMK00583) . 【水痕】因TOP 為YCP 近似深黑色水痕可能嚴重，因此指定CC1生產注意W/Q 使用純水與水量控制 (RMK00588) . 【水痕】因BACK 為YCP 近似深黑色水痕可能嚴重，因此指定CC1生產注意W/Q 使用純水與水量控制 (RMK00589) . 【水痕】因YCP 近似深黑色水痕可能嚴重，因此指定CC1生產注意W/Q 使用純水與水量控制 (RMK00596) . 【美加訂單生產注意事項-CCP】1.請烤漆入口依照正背面漆鋼捲投向規定進行鋼捲投入。 (RMK00717) . 【美加訂單生產注意事項-CCP】2.烤漆入口依照鋼捲投向規定進行鋼捲投入。(CR1/CG1 CR2/CG2-->正向入料。CR1/CG2 CR2/CG1-->反向入料) (RMK00717) . 【美加訂單生產注意事項-CCP】3.此訂單背面漆一律採Nature塗裝，塗裝黏度設定40秒以上 (RMK00717) | 訂單:2507EFE049/001 CC2 <生產備註> 事項如下 . 正面面漆(20U)及正面總膜厚(25U)要求管制90%以上之膜厚,未達標準降級. (RMK00054) . 若背面面漆(20U)及背面總膜厚(25U)時要求管制90%以上之膜厚,未達標準降級 (RMK00054) . 面漆=18U(90%)~請購基準22U(110%),標準板總膜厚=5+20U(100%面漆). (RMK00054) . 30CM*全寬*留1塊給LAB及1塊給塗料商, (RMK00054) . 【邊緣品質】此為烤漆背面25μ訂單，請加強檢視鋼捲：邊緣殘剪、側緣鋅渣或毛邊，因為會導致烤漆背面漆轉印正面 (RMK00126) . 【色差】1.1.此客戶對面漆(非B開頭之色碼)目視色差要求較高,請依限度樣本進行目視色差管制★--->發生過訴賠 (RMK00248) . 【色差】1.2.若針對特殊顏色需特別管理時，請品檢忽略1.1.的規定以特別規定為主 (RMK00248) . 此經銷商保證平均厚度在1/2厚度公差內，厚度量測NG時，如單位長度符合範圍，請放行 (RMK00402) . 【捲取】注意！本單為直立式包裝。禁用STAGGER捲取送包裝！送RCL重處理例外。 (RMK00512) . 此客戶有保證 全板形 急峻度 ≦ 0.7% ( ≦ 12 I-UNIT ) (RMK00583) . 【水痕】因TOP 為YCP 近似深黑色水痕可能嚴重，因此指定CC1生產注意W/Q 使用純水與水量控制 (RMK00588) . 【水痕】因BACK 為YCP 近似深黑色水痕可能嚴重，因此指定CC1生產注意W/Q 使用純水與水量控制 (RMK00589) . 【水痕】因YCP 近似深黑色水痕可能嚴重，因此指定CC1生產注意W/Q 使用純水與水量控制 (RMK00596) . 【美加訂單生產注意事項-CCP】1.請烤漆入口依照正背面漆鋼捲投向規定進行鋼捲投入。 (RMK00717) . 【美加訂單生產注意事項-CCP】2.烤漆入口依照鋼捲投向規定進行鋼捲投入。(CR1/CG1 CR2/CG2-->正向入料。CR1/CG2 CR2/CG1-->反向入料) (RMK00717) . 【美加訂單生產注意事項-CCP】3.此訂單背面漆一律採Nature塗裝，塗裝黏度設定40秒以上 (RMK00717) | 訂單:2507EFE049/001 RCL <生產備註> 事項如下 . 【捲取】注意！本單為直立式包裝。禁用STAGGER捲取送包裝！送RCL重處理例外。 (RMK00512) | 訂單:2507EFE049/001 CCPK 無 <生產備註> 事項 | 訂單:2507EFE049/001 CGQC <品檢備註> 事項如下 . 【邊緣品質】此為烤漆背面25μ訂單，請加強檢視鋼捲：邊緣殘剪、側緣鋅渣或毛邊，因為會導致烤漆背面漆轉印正面 (RMK00126) . 本單於烤漆正背面都塗裝正面漆，因此鍍鋅請管制背面表面品質比照正面 (RMK00363) | 訂單:2507EFE049/001 CCQC <品檢備註> 事項如下 . 【邊緣品質】此為烤漆背面25μ訂單，請加強檢視鋼捲：邊緣殘剪、側緣鋅渣或毛邊，因為會導致烤漆背面漆轉印正面 (RMK00126) . 【色差】1.1.此客戶對面漆(非B開頭之色碼)目視色差要求較高,請依限度樣本進行目視色差管制★--->發生過訴賠 (RMK00248) . 【色差】1.2.若針對特殊顏色需特別管理時，請品檢忽略1.1.的規定以特別規定為主 (RMK00248) . 【捲取】注意！本單為直立式包裝。禁用STAGGER捲取送包裝！送RCL重處理例外。 (RMK00512) . 【水痕】因TOP 為YCP 近似深黑色水痕可能嚴重，因此指定CC1生產注意W/Q 使用純水與水量控制 (RMK00588) . 【水痕】因BACK 為YCP 近似深黑色水痕可能嚴重，因此指定CC1生產注意W/Q 使用純水與水量控制 (RMK00589) | 訂單:2507EFE049/001 TOL 無 <生產備註> 事項 |  | 訂單 2507EFE049/001 修改記錄如下: 20250818 11:08:59 (06023) 退火碼: >> S1, 用途碼: >> COG007, 背面標示: >> S000, 訂單背面顏色(五碼): >> SYT9P, 背面漆膜厚: >> 25, 背面漆塗漆型式幾塗幾烤: >> 2, 鉻酸鹽: >> Z, 訂單厚度: >> 0.02, 訂單重: >> 80, 重量容許率(下限): >> 10, 重量容許率(上限): >> 10, 訂單寬度: >> 48, 鍍製方式: >> AC, 鋼捲內徑: >> 508, 鋼捲下限重: >> 3, 鋼捲上限重: >> 4.5, 壓花條件碼: >> -, 表面花紋: >> R, 綠色識別碼: >> -, 印刷輥號: >> -, 產品代碼: >> PPGL, 皮膜碼: >> -, 單位別: >> I, 油品種類: >> Z, 塗油量: >> Z, 包裝代碼: >> E0 , 保護膜碼: >> -, 客戶試片取樣型式: >> -, 調質碼: >> S, 套筒碼: >> P , 規格: >> A792SSGR33, 製造標準: >> ASTM, 表面處理劑種類: >> Z, 表面處理劑塗佈量: >> Z, 伸長率測試: >> N, 硬度測試碼: >> N, 抗拉強度測試: >> N, 降伏強度測試: >> N, 厚度變異: >> 0, 訂單正面顏色(五碼): >> SYT9P, 正面漆膜厚: >> 25, 正面漆塗漆型式幾塗幾烤: >> 2, 修邊碼: >> Y, 重量碼: >> AW, 鋼捲捲向: >> O, 鍍層碼: >> AZ50, | F:保證1/2 ASTM 厚度公差
PPGL | 2507EFE050/001 | 1. ASTM 鍍製方式為MIN 與"最終產品保證1/2 ASTM 厚度公差"不能共存 (OFP00216)-{.不符.} 2. ●依旭台背面（正面漆塗料）發泡黏著性不佳（CC250503），要確認背面是否要發泡● (OFP00739)-{.不符.} | 1. 製造標準為MS、ASTM或銷新加坡之訂單，若無技術指定優先用料，請優先使用國內料，勿使用ANFEN (OFP00406)-{.不符.} 2. ★提醒！MIN訂單先不要配安丰料★ (OFP00664)-{.不符.} | 1. ASTM 鍍製方式為MIN 與"最終產品保證1/2 ASTM 厚度公差"不能共存 (OFP00216)-{.不符.} 2. 鍍製方式為 MIN 或 TMI 時, 冷軋厚度公差 請改為 " 1/2 厚度公差" (OFP00265)-{.不符.} 3. 製造標準為MS、ASTM或銷新加坡之訂單，若無技術指定優先用料，請優先使用國內料，勿使用ANFEN (OFP00406)-{.不符.} 4. ★提醒！MIN訂單先不要配安丰料★ (OFP00664)-{.不符.} 5. ●依旭台背面（正面漆塗料）發泡黏著性不佳（CC250503），要確認背面是否要發泡● (OFP00739)-{.不符.} | 訂單:2507EFE050/001 CPL <生產備註> 事項如下 . 本單為烤漆背面大於等於25μ塗裝，軋延後不允許毛邊，請CPL注意修邊狀況 (RMK00124) . 【邊緣品質】此為烤漆背面25μ訂單，請加強檢視鋼捲：邊緣殘剪、側緣鋅渣或毛邊，因為會導致烤漆背面漆轉印正面 (RMK00126) . 除HGI/ HGL 訂單邊緣不噴油. 其餘皆側緣噴油 (RMK00285) . 【美加訂單生產注意事項-CPL】1.客戶美加地區訂單實施修邊刀最大使用顆數上限(20顆) (RMK00717) . 【美加訂單生產注意事項-CPL】2.排程備註:注意修邊品質與毛邊 (RMK00717) . 【美加訂單生產注意事項-CPL】3.去毛邊輥的管制：兩側壓力均設定1.0 kg/cm2 (RMK00717) | 訂單:2507EFE050/001 CR1 <生產備註> 事項如下 . 【邊緣品質】此為烤漆背面25μ訂單，請加強檢視鋼捲：邊緣殘剪、側緣鋅渣或毛邊，因為會導致烤漆背面漆轉印正面 (RMK00126) . 此客戶有保證 全板形 急峻度 ≦ 0.7% ( ≦ 12 I-UNIT ) (RMK00583) . 【美加訂單生產注意事項-CR】1.兩側各加開一個spot cooling增加冷卻效果。 (RMK00717) . 【美加訂單生產注意事項-CR】2.發生毛邊時，請降速生產減輕毛邊程度，暫留討論後再處置。 (RMK00717) | 訂單:2507EFE050/001 CR2 <生產備註> 事項如下 . 【邊緣品質】此為烤漆背面25μ訂單，請加強檢視鋼捲：邊緣殘剪、側緣鋅渣或毛邊，因為會導致烤漆背面漆轉印正面 (RMK00126) . 此客戶有保證 全板形 急峻度 ≦ 0.7% ( ≦ 12 I-UNIT ) (RMK00583) . 【美加訂單生產注意事項-CR】1.兩側各加開一個spot cooling增加冷卻效果。 (RMK00717) . 【美加訂單生產注意事項-CR】2.發生毛邊時，請降速生產減輕毛邊程度，暫留討論後再處置。 (RMK00717) | 訂單:2507EFE050/001 CG1 <生產備註> 事項如下 . 鍍製方式 MIN 訂單. (RMK00073) . 【邊緣品質】此為烤漆背面25μ訂單，請加強檢視鋼捲：邊緣殘剪、側緣鋅渣或毛邊，因為會導致烤漆背面漆轉印正面 (RMK00126) . 本單於烤漆正背面都塗裝正面漆，因此鍍鋅請管制背面表面品質比照正面 (RMK00363) . 此客戶有保證 全板形 急峻度 ≦ 0.7% ( ≦ 12 I-UNIT ) (RMK00583) . MIN訂單為平均厚度放行，實測厚度NG時，如單位長度符合範圍，請放行 (RMK00585) . 【美加訂單生產注意事項-CG1】副操確認完回控制室後，於生產排程鋼號旁簽名紀錄，以利後續追查(該排程生產完，排程單將保留)。 (RMK00717) . 【美加訂單生產注意事項-CG1】中央段副操每顆銲道出Pot時觀察銲道同時，確認Beaver Tail與鋼板接觸之Guide Roll羊毛氈狀況，並適時添加潤滑油(避免乾掉)。 (RMK00717) | 訂單:2507EFE050/001 CG2 <生產備註> 事項如下 . 鍍製方式 MIN 訂單. (RMK00073) . 【邊緣品質】此為烤漆背面25μ訂單，請加強檢視鋼捲：邊緣殘剪、側緣鋅渣或毛邊，因為會導致烤漆背面漆轉印正面 (RMK00126) . 本單於烤漆正背面都塗裝正面漆，因此鍍鋅請管制背面表面品質比照正面 (RMK00363) . 此客戶有保證 全板形 急峻度 ≦ 0.7% ( ≦ 12 I-UNIT ) (RMK00583) . MIN訂單為平均厚度放行，實測厚度NG時，如單位長度符合範圍，請放行 (RMK00585) . 【美加訂單生產注意事項-CG2】1.使用SUB-NOZZLE (RMK00717) | 訂單:2507EFE050/001 CC1 <生產備註> 事項如下 . 【水痕】因YCP 近似深黑色水痕可能嚴重，因此指定CC1生產注意W/Q 使用純水與水量控制 (RMK-E_CHIN) . 鍍製方式 MIN 訂單. (RMK00073) . 請品檢務必遵守 30CM*全寬*留1塊給LAB及1塊給塗料商，若背面非"B"字頭則各留2片 (RMK00105) . 品檢人員於LAB試片上註記測試物性耐久及曝曬 (RMK00105) . 【邊緣品質】此為烤漆背面25μ訂單，請加強檢視鋼捲：邊緣殘剪、側緣鋅渣或毛邊，因為會導致烤漆背面漆轉印正面 (RMK00126) . 此客戶有保證 全板形 急峻度 ≦ 0.7% ( ≦ 12 I-UNIT ) (RMK00583) . MIN訂單為平均厚度放行，實測厚度NG時，如單位長度符合範圍，請放行 (RMK00585) . 【美加訂單生產注意事項-CCP】1.請烤漆入口依照正背面漆鋼捲投向規定進行鋼捲投入。 (RMK00717) . 【美加訂單生產注意事項-CCP】2.烤漆入口依照鋼捲投向規定進行鋼捲投入。(CR1/CG1 CR2/CG2-->正向入料。CR1/CG2 CR2/CG1-->反向入料) (RMK00717) . 【美加訂單生產注意事項-CCP】3.此訂單背面漆一律採Nature塗裝，塗裝黏度設定40秒以上 (RMK00717) | 訂單:2507EFE050/001 CC2 <生產備註> 事項如下 . 【水痕】因YCP 近似深黑色水痕可能嚴重，因此指定CC1生產注意W/Q 使用純水與水量控制 (RMK-E_CHIN) . 鍍製方式 MIN 訂單. (RMK00073) . 請品檢務必遵守 30CM*全寬*留1塊給LAB及1塊給塗料商，若背面非"B"字頭則各留2片 (RMK00105) . 品檢人員於LAB試片上註記測試物性耐久及曝曬 (RMK00105) . 【邊緣品質】此為烤漆背面25μ訂單，請加強檢視鋼捲：邊緣殘剪、側緣鋅渣或毛邊，因為會導致烤漆背面漆轉印正面 (RMK00126) . 此客戶有保證 全板形 急峻度 ≦ 0.7% ( ≦ 12 I-UNIT ) (RMK00583) . MIN訂單為平均厚度放行，實測厚度NG時，如單位長度符合範圍，請放行 (RMK00585) . 【美加訂單生產注意事項-CCP】1.請烤漆入口依照正背面漆鋼捲投向規定進行鋼捲投入。 (RMK00717) . 【美加訂單生產注意事項-CCP】2.烤漆入口依照鋼捲投向規定進行鋼捲投入。(CR1/CG1 CR2/CG2-->正向入料。CR1/CG2 CR2/CG1-->反向入料) (RMK00717) . 【美加訂單生產注意事項-CCP】3.此訂單背面漆一律採Nature塗裝，塗裝黏度設定40秒以上 (RMK00717) | 訂單:2507EFE050/001 RCL 無 <生產備註> 事項 | 訂單:2507EFE050/001 CCPK 無 <生產備註> 事項 | 訂單:2507EFE050/001 CGQC <品檢備註> 事項如下 . 【邊緣品質】此為烤漆背面25μ訂單，請加強檢視鋼捲：邊緣殘剪、側緣鋅渣或毛邊，因為會導致烤漆背面漆轉印正面 (RMK00126) . 本單於烤漆正背面都塗裝正面漆，因此鍍鋅請管制背面表面品質比照正面 (RMK00363) | 訂單:2507EFE050/001 CCQC <品檢備註> 事項如下 . 【水痕】因YCP 近似深黑色水痕可能嚴重，因此指定CC1生產注意W/Q 使用純水與水量控制 (RMK-E_CHIN) . 請品檢務必遵守 30CM*全寬*留1塊給LAB及1塊給塗料商，若背面非"B"字頭則各留2片 (RMK00105) . 【邊緣品質】此為烤漆背面25μ訂單，請加強檢視鋼捲：邊緣殘剪、側緣鋅渣或毛邊，因為會導致烤漆背面漆轉印正面 (RMK00126) | 訂單:2507EFE050/001 TOL 無 <生產備註> 事項 | 【水痕】因YCP 近似深黑色水痕可能嚴重，因此指定CC1生產注意W/Q 使用純水與水量控制^^/CC1/CC2/CCQC/^^ <<.E_CHIN 2025/08/28 09:09.>> | 訂單 2507EFE050/001 修改記錄如下: 20250819 14:32:21 (06023) 退火碼: >> S1, 用途碼: >> COG001, 背面標示: >> S000, 訂單背面顏色(五碼): >> 3Y9AT, 背面漆膜厚: >> 25, 背面漆塗漆型式幾塗幾烤: >> 2, 鉻酸鹽: >> Z, 訂單厚度: >> 0.019, 訂單重: >> 100, 重量容許率(下限): >> 10, 重量容許率(上限): >> 10, 訂單寬度: >> 48, 鍍製方式: >> MIN, 鋼捲內徑: >> 508, 鋼捲下限重: >> 3, 鋼捲上限重: >> 5.4, 壓花條件碼: >> -, 表面花紋: >> R, 綠色識別碼: >> -, 印刷輥號: >> -, 產品代碼: >> PPGL, 皮膜碼: >> -, 單位別: >> I, 油品種類: >> Z, 塗油量: >> Z, 包裝代碼: >> P7 , 保護膜碼: >> -, 客戶試片取樣型式: >> -, 調質碼: >> S, 套筒碼: >> P , 規格: >> A792CSB, 製造標準: >> ASTM, 表面處理劑種類: >> Z, 表面處理劑塗佈量: >> Z, 伸長率測試: >> N, 硬度測試碼: >> N, 抗拉強度測試: >> N, 降伏強度測試: >> N, 訂單正面顏色(五碼): >> 7B73T, 正面漆膜厚: >> 25, 正面漆塗漆型式幾塗幾烤: >> 2, 修邊碼: >> Y, 重量碼: >> AW, 鋼捲捲向: >> O, 鍍層碼: >> AZ50, | *:
PPGL | 2507EFE051/001 |  | 1. 製造標準為MS、ASTM或銷新加坡之訂單，若無技術指定優先用料，請優先使用國內料，勿使用ANFEN (OFP00406)-{.不符.} | 1. 確認訂單是否：英制+要求寬度公差（參考165EFE045 ）--->底材必須特設定 (OFP00258)-{.不符.} 2. 製造標準為MS、ASTM或銷新加坡之訂單，若無技術指定優先用料，請優先使用國內料，勿使用ANFEN (OFP00406)-{.不符.} 3. 【提醒】！本單為直立式包裝，嚴禁鍍鋅或烤漆後以STAGGER捲取 (OFP00451)-{.不符.} 4. ※超耐候一系列用途要確認是否有英制公差需求，有英制公差需求時選配碼用ON027※ (OFP00680)-{.不符.} 5. 此經銷商有簽訂1/2厚度公差保證(無厚度變異),請調整冷軋與鍍鋅厚度公差管制範圍. 保證 ASTM 厚度公差 (OFP00180)-{.不符.} | 訂單:2507EFE051/001 CPL <生產備註> 事項如下 . 除HGI/ HGL 訂單邊緣不噴油. 其餘皆側緣噴油 (RMK00285) . 【美加訂單生產注意事項-CPL】1.客戶美加地區訂單實施修邊刀最大使用顆數上限(20顆) (RMK00717) . 【美加訂單生產注意事項-CPL】2.排程備註:注意修邊品質與毛邊 (RMK00717) . 【美加訂單生產注意事項-CPL】3.去毛邊輥的管制：兩側壓力均設定1.0 kg/cm2 (RMK00717) | 訂單:2507EFE051/001 CR1 <生產備註> 事項如下 . 此經銷商保證平均厚度在1/2厚度公差內，厚度量測NG時，如單位長度符合範圍，請放行 (RMK00402) . 【美加訂單生產注意事項-CR】1.兩側各加開一個spot cooling增加冷卻效果。 (RMK00717) . 【美加訂單生產注意事項-CR】2.發生毛邊時，請降速生產減輕毛邊程度，暫留討論後再處置。 (RMK00717) | 訂單:2507EFE051/001 CR2 <生產備註> 事項如下 . 此經銷商保證平均厚度在1/2厚度公差內，厚度量測NG時，如單位長度符合範圍，請放行 (RMK00402) . 【美加訂單生產注意事項-CR】1.兩側各加開一個spot cooling增加冷卻效果。 (RMK00717) . 【美加訂單生產注意事項-CR】2.發生毛邊時，請降速生產減輕毛邊程度，暫留討論後再處置。 (RMK00717) | 訂單:2507EFE051/001 CG1 <生產備註> 事項如下 . 鍍鋅表面不可有鋅痕、壓痕、凹陷、及刮傷 、應變痕等。 (RMK00054) . 此經銷商保證平均厚度在1/2厚度公差內，厚度量測NG時，如單位長度符合範圍，請放行 (RMK00402) . 鍍層 AZ150 (含) 以上 , 鋅花等級 C~E 目標D，避免鋅花晶界明顯後續造成烤漆點狀未塗漆。 (RMK00565) . 【美加訂單生產注意事項-CG1】副操確認完回控制室後，於生產排程鋼號旁簽名紀錄，以利後續追查(該排程生產完，排程單將保留)。 (RMK00717) . 【美加訂單生產注意事項-CG1】中央段副操每顆銲道出Pot時觀察銲道同時，確認Beaver Tail與鋼板接觸之Guide Roll羊毛氈狀況，並適時添加潤滑油(避免乾掉)。 (RMK00717) | 訂單:2507EFE051/001 CG2 <生產備註> 事項如下 . 鍍鋅表面不可有鋅痕、壓痕、凹陷、及刮傷 、應變痕等。 (RMK00054) . 此經銷商保證平均厚度在1/2厚度公差內，厚度量測NG時，如單位長度符合範圍，請放行 (RMK00402) . 鍍層 AZ150 (含) 以上 , 鋅花等級 C~E 目標D，避免鋅花晶界明顯後續造成烤漆點狀未塗漆。 (RMK00565) . 【美加訂單生產注意事項-CG2】1.使用SUB-NOZZLE (RMK00717) | 訂單:2507EFE051/001 CC1 <生產備註> 事項如下 . 正面面漆(20U)及正面總膜厚(25U)要求管制90%以上之膜厚,未達標準降級. (RMK00054) . 若背面面漆(20U)及背面總膜厚(25U)時要求管制90%以上之膜厚,未達標準降級 (RMK00054) . 面漆=18U(90%)~請購基準22U(110%),標準板總膜厚=5+20U(100%面漆). (RMK00054) . 30CM*全寬*留1塊給LAB及1塊給塗料商, (RMK00054) . 此經銷商保證平均厚度在1/2厚度公差內，厚度量測NG時，如單位長度符合範圍，請放行 (RMK00402) . 【捲取】注意！本單為直立式包裝。禁用STAGGER捲取送包裝！送RCL重處理例外。 (RMK00512) . 【美加訂單生產注意事項-CCP】1.請烤漆入口依照正背面漆鋼捲投向規定進行鋼捲投入。 (RMK00717) . 【美加訂單生產注意事項-CCP】2.烤漆入口依照鋼捲投向規定進行鋼捲投入。(CR1/CG1 CR2/CG2-->正向入料。CR1/CG2 CR2/CG1-->反向入料) (RMK00717) . 【美加訂單生產注意事項-CCP】3.此訂單背面漆一律採Nature塗裝，塗裝黏度設定40秒以上 (RMK00717) | 訂單:2507EFE051/001 CC2 <生產備註> 事項如下 . 正面面漆(20U)及正面總膜厚(25U)要求管制90%以上之膜厚,未達標準降級. (RMK00054) . 若背面面漆(20U)及背面總膜厚(25U)時要求管制90%以上之膜厚,未達標準降級 (RMK00054) . 面漆=18U(90%)~請購基準22U(110%),標準板總膜厚=5+20U(100%面漆). (RMK00054) . 30CM*全寬*留1塊給LAB及1塊給塗料商, (RMK00054) . 此經銷商保證平均厚度在1/2厚度公差內，厚度量測NG時，如單位長度符合範圍，請放行 (RMK00402) . 【捲取】注意！本單為直立式包裝。禁用STAGGER捲取送包裝！送RCL重處理例外。 (RMK00512) . 【美加訂單生產注意事項-CCP】1.請烤漆入口依照正背面漆鋼捲投向規定進行鋼捲投入。 (RMK00717) . 【美加訂單生產注意事項-CCP】2.烤漆入口依照鋼捲投向規定進行鋼捲投入。(CR1/CG1 CR2/CG2-->正向入料。CR1/CG2 CR2/CG1-->反向入料) (RMK00717) . 【美加訂單生產注意事項-CCP】3.此訂單背面漆一律採Nature塗裝，塗裝黏度設定40秒以上 (RMK00717) | 訂單:2507EFE051/001 RCL <生產備註> 事項如下 . 【捲取】注意！本單為直立式包裝。禁用STAGGER捲取送包裝！送RCL重處理例外。 (RMK00512) | 訂單:2507EFE051/001 CCPK 無 <生產備註> 事項 | 訂單:2507EFE051/001 CGQC <品檢備註> 事項如下 . 鍍層 AZ150 (含) 以上 , 鋅花等級 C~E 目標D，避免鋅花晶界明顯後續造成烤漆點狀未塗漆。 (RMK00565) | 訂單:2507EFE051/001 CCQC <品檢備註> 事項如下 . 【捲取】注意！本單為直立式包裝。禁用STAGGER捲取送包裝！送RCL重處理例外。 (RMK00512) | 訂單:2507EFE051/001 TOL 無 <生產備註> 事項 |  | 訂單 2507EFE051/001 修改記錄如下: 20250826 13:57:27 (25008) 退火碼: >> H2, 用途碼: >> COG007, 背面標示: >> S000, 訂單背面顏色(五碼): >> BW4CY, 背面漆膜厚: >> 12.5, 背面漆塗漆型式幾塗幾烤: >> 2, 鉻酸鹽: >> Z, 訂單厚度: >> 0.0142, 訂單重: >> 20, 重量容許率(下限): >> 10, 重量容許率(上限): >> 10, 訂單寬度: >> 40.875, 鍍製方式: >> AC, 鋼捲內徑: >> 508, 鋼捲下限重: >> 2.73, 鋼捲上限重: >> 4.31, 壓花條件碼: >> -, 表面花紋: >> R, 綠色識別碼: >> -, 印刷輥號: >> -, 產品代碼: >> PPGL, 皮膜碼: >> -, 單位別: >> I, 油品種類: >> Z, 塗油量: >> Z, 包裝代碼: >> E0 , 保護膜碼: >> -, 客戶試片取樣型式: >> -, 調質碼: >> S, 套筒碼: >> P , 規格: >> A792SSGR80, 製造標準: >> ASTM, 表面處理劑種類: >> Z, 表面處理劑塗佈量: >> Z, 伸長率測試: >> N, 硬度測試碼: >> N, 抗拉強度測試: >> N, 降伏強度測試: >> N, 厚度變異: >> 0, 訂單正面顏色(五碼): >> SBG69, 正面漆膜厚: >> 25, 正面漆塗漆型式幾塗幾烤: >> 2, 修邊碼: >> Y, 重量碼: >> AW, 鋼捲捲向: >> O, 鍍層碼: >> AZ50, 20250826 13:58:06 (25008) 用途碼: COG007 >> COG003, | F:保證1/2 ASTM 厚度公差 | [訂單訊息通知] 2025/09/11 07:36:57 AM 訂單訊息通知 (秦大維 >> 通知 >> Winnie Chang, Emily Hong, XinYi Wu) 訂單訊息 : *請勿配料 底材已完成* 9/10更改港口--->怎看到有配料
PPGL | 2507EFE051/002 |  | 1. 製造標準為MS、ASTM或銷新加坡之訂單，若無技術指定優先用料，請優先使用國內料，勿使用ANFEN (OFP00406)-{.不符.} | 1. 確認訂單是否：英制+要求寬度公差（參考165EFE045 ）--->底材必須特設定 (OFP00258)-{.不符.} 2. 製造標準為MS、ASTM或銷新加坡之訂單，若無技術指定優先用料，請優先使用國內料，勿使用ANFEN (OFP00406)-{.不符.} 3. 【提醒】！本單為直立式包裝，嚴禁鍍鋅或烤漆後以STAGGER捲取 (OFP00451)-{.不符.} 4. ※超耐候一系列用途要確認是否有英制公差需求，有英制公差需求時選配碼用ON027※ (OFP00680)-{.不符.} 5. 此經銷商有簽訂1/2厚度公差保證(無厚度變異),請調整冷軋與鍍鋅厚度公差管制範圍. 保證 ASTM 厚度公差 (OFP00180)-{.不符.} | 訂單:2507EFE051/002 CPL <生產備註> 事項如下 . 除HGI/ HGL 訂單邊緣不噴油. 其餘皆側緣噴油 (RMK00285) . 【美加訂單生產注意事項-CPL】1.客戶美加地區訂單實施修邊刀最大使用顆數上限(20顆) (RMK00717) . 【美加訂單生產注意事項-CPL】2.排程備註:注意修邊品質與毛邊 (RMK00717) . 【美加訂單生產注意事項-CPL】3.去毛邊輥的管制：兩側壓力均設定1.0 kg/cm2 (RMK00717) | 訂單:2507EFE051/002 CR1 <生產備註> 事項如下 . 此經銷商保證平均厚度在1/2厚度公差內，厚度量測NG時，如單位長度符合範圍，請放行 (RMK00402) . 【美加訂單生產注意事項-CR】1.兩側各加開一個spot cooling增加冷卻效果。 (RMK00717) . 【美加訂單生產注意事項-CR】2.發生毛邊時，請降速生產減輕毛邊程度，暫留討論後再處置。 (RMK00717) | 訂單:2507EFE051/002 CR2 <生產備註> 事項如下 . 此經銷商保證平均厚度在1/2厚度公差內，厚度量測NG時，如單位長度符合範圍，請放行 (RMK00402) . 【美加訂單生產注意事項-CR】1.兩側各加開一個spot cooling增加冷卻效果。 (RMK00717) . 【美加訂單生產注意事項-CR】2.發生毛邊時，請降速生產減輕毛邊程度，暫留討論後再處置。 (RMK00717) | 訂單:2507EFE051/002 CG1 <生產備註> 事項如下 . 鍍鋅表面不可有鋅痕、壓痕、凹陷、及刮傷 、應變痕等。 (RMK00054) . 此經銷商保證平均厚度在1/2厚度公差內，厚度量測NG時，如單位長度符合範圍，請放行 (RMK00402) . 鍍層 AZ150 (含) 以上 , 鋅花等級 C~E 目標D，避免鋅花晶界明顯後續造成烤漆點狀未塗漆。 (RMK00565) . 【美加訂單生產注意事項-CG1】副操確認完回控制室後，於生產排程鋼號旁簽名紀錄，以利後續追查(該排程生產完，排程單將保留)。 (RMK00717) . 【美加訂單生產注意事項-CG1】中央段副操每顆銲道出Pot時觀察銲道同時，確認Beaver Tail與鋼板接觸之Guide Roll羊毛氈狀況，並適時添加潤滑油(避免乾掉)。 (RMK00717) | 訂單:2507EFE051/002 CG2 <生產備註> 事項如下 . 鍍鋅表面不可有鋅痕、壓痕、凹陷、及刮傷 、應變痕等。 (RMK00054) . 此經銷商保證平均厚度在1/2厚度公差內，厚度量測NG時，如單位長度符合範圍，請放行 (RMK00402) . 鍍層 AZ150 (含) 以上 , 鋅花等級 C~E 目標D，避免鋅花晶界明顯後續造成烤漆點狀未塗漆。 (RMK00565) . 【美加訂單生產注意事項-CG2】1.使用SUB-NOZZLE (RMK00717) | 訂單:2507EFE051/002 CC1 <生產備註> 事項如下 . 正面面漆(20U)及正面總膜厚(25U)要求管制90%以上之膜厚,未達標準降級. (RMK00054) . 若背面面漆(20U)及背面總膜厚(25U)時要求管制90%以上之膜厚,未達標準降級 (RMK00054) . 面漆=18U(90%)~請購基準22U(110%),標準板總膜厚=5+20U(100%面漆). (RMK00054) . 30CM*全寬*留1塊給LAB及1塊給塗料商, (RMK00054) . 此經銷商保證平均厚度在1/2厚度公差內，厚度量測NG時，如單位長度符合範圍，請放行 (RMK00402) . 【捲取】注意！本單為直立式包裝。禁用STAGGER捲取送包裝！送RCL重處理例外。 (RMK00512) . 【美加訂單生產注意事項-CCP】1.請烤漆入口依照正背面漆鋼捲投向規定進行鋼捲投入。 (RMK00717) . 【美加訂單生產注意事項-CCP】2.烤漆入口依照鋼捲投向規定進行鋼捲投入。(CR1/CG1 CR2/CG2-->正向入料。CR1/CG2 CR2/CG1-->反向入料) (RMK00717) . 【美加訂單生產注意事項-CCP】3.此訂單背面漆一律採Nature塗裝，塗裝黏度設定40秒以上 (RMK00717) | 訂單:2507EFE051/002 CC2 <生產備註> 事項如下 . 正面面漆(20U)及正面總膜厚(25U)要求管制90%以上之膜厚,未達標準降級. (RMK00054) . 若背面面漆(20U)及背面總膜厚(25U)時要求管制90%以上之膜厚,未達標準降級 (RMK00054) . 面漆=18U(90%)~請購基準22U(110%),標準板總膜厚=5+20U(100%面漆). (RMK00054) . 30CM*全寬*留1塊給LAB及1塊給塗料商, (RMK00054) . 此經銷商保證平均厚度在1/2厚度公差內，厚度量測NG時，如單位長度符合範圍，請放行 (RMK00402) . 【捲取】注意！本單為直立式包裝。禁用STAGGER捲取送包裝！送RCL重處理例外。 (RMK00512) . 【美加訂單生產注意事項-CCP】1.請烤漆入口依照正背面漆鋼捲投向規定進行鋼捲投入。 (RMK00717) . 【美加訂單生產注意事項-CCP】2.烤漆入口依照鋼捲投向規定進行鋼捲投入。(CR1/CG1 CR2/CG2-->正向入料。CR1/CG2 CR2/CG1-->反向入料) (RMK00717) . 【美加訂單生產注意事項-CCP】3.此訂單背面漆一律採Nature塗裝，塗裝黏度設定40秒以上 (RMK00717) | 訂單:2507EFE051/002 RCL <生產備註> 事項如下 . 【捲取】注意！本單為直立式包裝。禁用STAGGER捲取送包裝！送RCL重處理例外。 (RMK00512) | 訂單:2507EFE051/002 CCPK 無 <生產備註> 事項 | 訂單:2507EFE051/002 CGQC <品檢備註> 事項如下 . 鍍層 AZ150 (含) 以上 , 鋅花等級 C~E 目標D，避免鋅花晶界明顯後續造成烤漆點狀未塗漆。 (RMK00565) | 訂單:2507EFE051/002 CCQC <品檢備註> 事項如下 . 【捲取】注意！本單為直立式包裝。禁用STAGGER捲取送包裝！送RCL重處理例外。 (RMK00512) | 訂單:2507EFE051/002 TOL 無 <生產備註> 事項 |  | 訂單 2507EFE051/002 修改記錄如下: 20250826 13:58:20 (25008) 退火碼: >> H2, 用途碼: >> COG007, 背面標示: >> S000, 訂單背面顏色(五碼): >> BW4CY, 背面漆膜厚: >> 12.5, 背面漆塗漆型式幾塗幾烤: >> 2, 鉻酸鹽: >> Z, 訂單厚度: >> 0.0142, 訂單重: >> 20, 重量容許率(下限): >> 10, 重量容許率(上限): >> 10, 訂單寬度: >> 40.875, 鍍製方式: >> AC, 鋼捲內徑: >> 508, 鋼捲下限重: >> 2.73, 鋼捲上限重: >> 4.31, 壓花條件碼: >> -, 表面花紋: >> R, 綠色識別碼: >> -, 印刷輥號: >> -, 產品代碼: >> PPGL, 皮膜碼: >> -, 單位別: >> I, 油品種類: >> Z, 塗油量: >> Z, 包裝代碼: >> E0 , 保護膜碼: >> -, 客戶試片取樣型式: >> -, 調質碼: >> S, 套筒碼: >> P , 規格: >> A792SSGR80, 製造標準: >> ASTM, 表面處理劑種類: >> Z, 表面處理劑塗佈量: >> Z, 伸長率測試: >> N, 硬度測試碼: >> N, 抗拉強度測試: >> N, 降伏強度測試: >> N, 厚度變異: >> 0, 訂單正面顏色(五碼): >> SBH8Q, 正面漆膜厚: >> 25, 正面漆塗漆型式幾塗幾烤: >> 2, 修邊碼: >> Y, 重量碼: >> AW, 鋼捲捲向: >> O, 鍍層碼: >> AZ50, | F:保證1/2 ASTM 厚度公差 | [訂單訊息通知] 2025/09/11 07:36:58 AM 訂單訊息通知 (秦大維 >> 通知 >> Winnie Chang, Emily Hong, XinYi Wu) 訂單訊息 : *請勿配料 底材已完成* 9/10更改港口--->怎看到有配料
PPGL | 2507EFE051/003 |  | 1. 製造標準為MS、ASTM或銷新加坡之訂單，若無技術指定優先用料，請優先使用國內料，勿使用ANFEN (OFP00406)-{.不符.} | 1. 確認訂單是否：英制+要求寬度公差（參考165EFE045 ）--->底材必須特設定 (OFP00258)-{.不符.} 2. 製造標準為MS、ASTM或銷新加坡之訂單，若無技術指定優先用料，請優先使用國內料，勿使用ANFEN (OFP00406)-{.不符.} 3. 【提醒】！本單為直立式包裝，嚴禁鍍鋅或烤漆後以STAGGER捲取 (OFP00451)-{.不符.} 4. ※超耐候一系列用途要確認是否有英制公差需求，有英制公差需求時選配碼用ON027※ (OFP00680)-{.不符.} 5. 此經銷商有簽訂1/2厚度公差保證(無厚度變異),請調整冷軋與鍍鋅厚度公差管制範圍. 保證 ASTM 厚度公差 (OFP00180)-{.不符.} | 訂單:2507EFE051/003 CPL <生產備註> 事項如下 . 除HGI/ HGL 訂單邊緣不噴油. 其餘皆側緣噴油 (RMK00285) . 【美加訂單生產注意事項-CPL】1.客戶美加地區訂單實施修邊刀最大使用顆數上限(20顆) (RMK00717) . 【美加訂單生產注意事項-CPL】2.排程備註:注意修邊品質與毛邊 (RMK00717) . 【美加訂單生產注意事項-CPL】3.去毛邊輥的管制：兩側壓力均設定1.0 kg/cm2 (RMK00717) | 訂單:2507EFE051/003 CR1 <生產備註> 事項如下 . 此經銷商保證平均厚度在1/2厚度公差內，厚度量測NG時，如單位長度符合範圍，請放行 (RMK00402) . 【美加訂單生產注意事項-CR】1.兩側各加開一個spot cooling增加冷卻效果。 (RMK00717) . 【美加訂單生產注意事項-CR】2.發生毛邊時，請降速生產減輕毛邊程度，暫留討論後再處置。 (RMK00717) | 訂單:2507EFE051/003 CR2 <生產備註> 事項如下 . 此經銷商保證平均厚度在1/2厚度公差內，厚度量測NG時，如單位長度符合範圍，請放行 (RMK00402) . 【美加訂單生產注意事項-CR】1.兩側各加開一個spot cooling增加冷卻效果。 (RMK00717) . 【美加訂單生產注意事項-CR】2.發生毛邊時，請降速生產減輕毛邊程度，暫留討論後再處置。 (RMK00717) | 訂單:2507EFE051/003 CG1 <生產備註> 事項如下 . 鍍鋅表面不可有鋅痕、壓痕、凹陷、及刮傷 、應變痕等。 (RMK00054) . 此經銷商保證平均厚度在1/2厚度公差內，厚度量測NG時，如單位長度符合範圍，請放行 (RMK00402) . 鍍層 AZ150 (含) 以上 , 鋅花等級 C~E 目標D，避免鋅花晶界明顯後續造成烤漆點狀未塗漆。 (RMK00565) . 【美加訂單生產注意事項-CG1】副操確認完回控制室後，於生產排程鋼號旁簽名紀錄，以利後續追查(該排程生產完，排程單將保留)。 (RMK00717) . 【美加訂單生產注意事項-CG1】中央段副操每顆銲道出Pot時觀察銲道同時，確認Beaver Tail與鋼板接觸之Guide Roll羊毛氈狀況，並適時添加潤滑油(避免乾掉)。 (RMK00717) | 訂單:2507EFE051/003 CG2 <生產備註> 事項如下 . 鍍鋅表面不可有鋅痕、壓痕、凹陷、及刮傷 、應變痕等。 (RMK00054) . 此經銷商保證平均厚度在1/2厚度公差內，厚度量測NG時，如單位長度符合範圍，請放行 (RMK00402) . 鍍層 AZ150 (含) 以上 , 鋅花等級 C~E 目標D，避免鋅花晶界明顯後續造成烤漆點狀未塗漆。 (RMK00565) . 【美加訂單生產注意事項-CG2】1.使用SUB-NOZZLE (RMK00717) | 訂單:2507EFE051/003 CC1 <生產備註> 事項如下 . 正面面漆(20U)及正面總膜厚(25U)要求管制90%以上之膜厚,未達標準降級. (RMK00054) . 若背面面漆(20U)及背面總膜厚(25U)時要求管制90%以上之膜厚,未達標準降級 (RMK00054) . 面漆=18U(90%)~請購基準22U(110%),標準板總膜厚=5+20U(100%面漆). (RMK00054) . 30CM*全寬*留1塊給LAB及1塊給塗料商, (RMK00054) . 此經銷商保證平均厚度在1/2厚度公差內，厚度量測NG時，如單位長度符合範圍，請放行 (RMK00402) . 【捲取】注意！本單為直立式包裝。禁用STAGGER捲取送包裝！送RCL重處理例外。 (RMK00512) . 【美加訂單生產注意事項-CCP】1.請烤漆入口依照正背面漆鋼捲投向規定進行鋼捲投入。 (RMK00717) . 【美加訂單生產注意事項-CCP】2.烤漆入口依照鋼捲投向規定進行鋼捲投入。(CR1/CG1 CR2/CG2-->正向入料。CR1/CG2 CR2/CG1-->反向入料) (RMK00717) . 【美加訂單生產注意事項-CCP】3.此訂單背面漆一律採Nature塗裝，塗裝黏度設定40秒以上 (RMK00717) | 訂單:2507EFE051/003 CC2 <生產備註> 事項如下 . 正面面漆(20U)及正面總膜厚(25U)要求管制90%以上之膜厚,未達標準降級. (RMK00054) . 若背面面漆(20U)及背面總膜厚(25U)時要求管制90%以上之膜厚,未達標準降級 (RMK00054) . 面漆=18U(90%)~請購基準22U(110%),標準板總膜厚=5+20U(100%面漆). (RMK00054) . 30CM*全寬*留1塊給LAB及1塊給塗料商, (RMK00054) . 此經銷商保證平均厚度在1/2厚度公差內，厚度量測NG時，如單位長度符合範圍，請放行 (RMK00402) . 【捲取】注意！本單為直立式包裝。禁用STAGGER捲取送包裝！送RCL重處理例外。 (RMK00512) . 【美加訂單生產注意事項-CCP】1.請烤漆入口依照正背面漆鋼捲投向規定進行鋼捲投入。 (RMK00717) . 【美加訂單生產注意事項-CCP】2.烤漆入口依照鋼捲投向規定進行鋼捲投入。(CR1/CG1 CR2/CG2-->正向入料。CR1/CG2 CR2/CG1-->反向入料) (RMK00717) . 【美加訂單生產注意事項-CCP】3.此訂單背面漆一律採Nature塗裝，塗裝黏度設定40秒以上 (RMK00717) | 訂單:2507EFE051/003 RCL <生產備註> 事項如下 . 【捲取】注意！本單為直立式包裝。禁用STAGGER捲取送包裝！送RCL重處理例外。 (RMK00512) | 訂單:2507EFE051/003 CCPK 無 <生產備註> 事項 | 訂單:2507EFE051/003 CGQC <品檢備註> 事項如下 . 鍍層 AZ150 (含) 以上 , 鋅花等級 C~E 目標D，避免鋅花晶界明顯後續造成烤漆點狀未塗漆。 (RMK00565) | 訂單:2507EFE051/003 CCQC <品檢備註> 事項如下 . 【捲取】注意！本單為直立式包裝。禁用STAGGER捲取送包裝！送RCL重處理例外。 (RMK00512) | 訂單:2507EFE051/003 TOL 無 <生產備註> 事項 |  | 訂單 2507EFE051/003 修改記錄如下: 20250826 15:00:50 (25008) 退火碼: >> H2, 用途碼: >> COG007, 背面標示: >> S000, 訂單背面顏色(五碼): >> BW4CY, 背面漆膜厚: >> 12.5, 背面漆塗漆型式幾塗幾烤: >> 2, 鉻酸鹽: >> Z, 訂單厚度: >> 0.0142, 訂單重: >> 20, 重量容許率(下限): >> 10, 重量容許率(上限): >> 10, 訂單寬度: >> 40.875, 鍍製方式: >> AC, 鋼捲內徑: >> 508, 鋼捲下限重: >> 2.73, 鋼捲上限重: >> 4.31, 壓花條件碼: >> -, 表面花紋: >> R, 綠色識別碼: >> -, 印刷輥號: >> -, 產品代碼: >> PPGL, 皮膜碼: >> -, 單位別: >> I, 油品種類: >> Z, 塗油量: >> Z, 包裝代碼: >> E0 , 保護膜碼: >> -, 客戶試片取樣型式: >> -, 調質碼: >> S, 套筒碼: >> P , 規格: >> A792SSGR80, 製造標準: >> ASTM, 表面處理劑種類: >> Z, 表面處理劑塗佈量: >> Z, 伸長率測試: >> N, 硬度測試碼: >> N, 抗拉強度測試: >> N, 降伏強度測試: >> N, 厚度變異: >> 0, 訂單正面顏色(五碼): >> SGT7N, 正面漆膜厚: >> 25, 正面漆塗漆型式幾塗幾烤: >> 2, 修邊碼: >> Y, 重量碼: >> AW, 鋼捲捲向: >> O, 鍍層碼: >> AZ50, | F:保證1/2 ASTM 厚度公差 | [訂單訊息通知] 2025/09/11 07:36:58 AM 訂單訊息通知 (秦大維 >> 通知 >> Winnie Chang, Emily Hong, XinYi Wu) 訂單訊息 : *請勿配料 底材已完成* 9/10更改港口--->怎看到有配料
PPGL | 2507EOE001/001 | 1. 確認訂單分切限重過小的原因 (OFP00158)-{.不符.} 2. 請確認是否符合 外部分條加紙套筒訂單限制:厚度≦0.65MM且分條鋼捲數≦8條(7刀) (OFP00189)-{.不符.} 3. ●依旭台背面（正面漆塗料）發泡黏著性不佳（CC250503），要確認背面是否要發泡● (OFP00739)-{.不符.} | 1. 製造標準為MS、ASTM或銷新加坡之訂單，若無技術指定優先用料，請優先使用國內料，勿使用ANFEN (OFP00406)-{.不符.} | 1. 請確認是否符合 外部分條加紙套筒訂單限制:厚度≦0.65MM且分條鋼捲數≦8條(7刀) (OFP00189)-{.不符.} 2. 製造標準為MS、ASTM或銷新加坡之訂單，若無技術指定優先用料，請優先使用國內料，勿使用ANFEN (OFP00406)-{.不符.} 3. 【提醒】！本單為直立式包裝，嚴禁鍍鋅或烤漆後以STAGGER捲取 (OFP00451)-{.不符.} 4. ※超耐候一系列用途要確認是否有英制公差需求，有英制公差需求時選配碼用ON027※ (OFP00680)-{.不符.} 5. 此訂單厚度（0.248～0.6）可考慮朔元，看19條內部訂單寬度會不會太窄 (OFP00717)-{.不符.} 6. ●依旭台背面（正面漆塗料）發泡黏著性不佳（CC250503），要確認背面是否要發泡● (OFP00739)-{.不符.} 7. 此經銷商有簽訂1/2厚度公差保證(無厚度變異),請調整冷軋與鍍鋅厚度公差管制範圍. 保證 ASTM 厚度公差 (OFP00180)-{.不符.} | 訂單:2507EOE001/001 CPL <生產備註> 事項如下 . 本單為烤漆背面大於等於25μ塗裝，軋延後不允許毛邊，請CPL注意修邊狀況 (RMK00124) . 【邊緣品質】此為烤漆背面25μ訂單，請加強檢視鋼捲：邊緣殘剪、側緣鋅渣或毛邊，因為會導致烤漆背面漆轉印正面 (RMK00126) . 除HGI/ HGL 訂單邊緣不噴油. 其餘皆側緣噴油 (RMK00285) . 【美加訂單生產注意事項-CPL】1.客戶美加地區訂單實施修邊刀最大使用顆數上限(20顆) (RMK00717) . 【美加訂單生產注意事項-CPL】2.排程備註:注意修邊品質與毛邊 (RMK00717) . 【美加訂單生產注意事項-CPL】3.去毛邊輥的管制：兩側壓力均設定1.0 kg/cm2 (RMK00717) | 訂單:2507EOE001/001 CR1 <生產備註> 事項如下 . 【邊緣品質】此為烤漆背面25μ訂單，請加強檢視鋼捲：邊緣殘剪、側緣鋅渣或毛邊，因為會導致烤漆背面漆轉印正面 (RMK00126) . 此經銷商保證平均厚度在1/2厚度公差內，厚度量測NG時，如單位長度符合範圍，請放行 (RMK00402) . 此客戶有保證 全板形 急峻度 ≦ 0.7% ( ≦ 12 I-UNIT ) (RMK00583) . 【美加訂單生產注意事項-CR】1.兩側各加開一個spot cooling增加冷卻效果。 (RMK00717) . 【美加訂單生產注意事項-CR】2.發生毛邊時，請降速生產減輕毛邊程度，暫留討論後再處置。 (RMK00717) | 訂單:2507EOE001/001 CR2 <生產備註> 事項如下 . 【邊緣品質】此為烤漆背面25μ訂單，請加強檢視鋼捲：邊緣殘剪、側緣鋅渣或毛邊，因為會導致烤漆背面漆轉印正面 (RMK00126) . 此經銷商保證平均厚度在1/2厚度公差內，厚度量測NG時，如單位長度符合範圍，請放行 (RMK00402) . 此客戶有保證 全板形 急峻度 ≦ 0.7% ( ≦ 12 I-UNIT ) (RMK00583) . 【美加訂單生產注意事項-CR】1.兩側各加開一個spot cooling增加冷卻效果。 (RMK00717) . 【美加訂單生產注意事項-CR】2.發生毛邊時，請降速生產減輕毛邊程度，暫留討論後再處置。 (RMK00717) | 訂單:2507EOE001/001 CG1 <生產備註> 事項如下 . 鍍鋅表面不可有鋅痕、壓痕、凹陷、及刮傷 、應變痕等。 (RMK00054) . 【邊緣品質】此為烤漆背面25μ訂單，請加強檢視鋼捲：邊緣殘剪、側緣鋅渣或毛邊，因為會導致烤漆背面漆轉印正面 (RMK00126) . 本單於烤漆正背面都塗裝正面漆，因此鍍鋅請管制背面表面品質比照正面 (RMK00363) . 此經銷商保證平均厚度在1/2厚度公差內，厚度量測NG時，如單位長度符合範圍，請放行 (RMK00402) . 此客戶有保證 全板形 急峻度 ≦ 0.7% ( ≦ 12 I-UNIT ) (RMK00583) . 【美加訂單生產注意事項-CG1】副操確認完回控制室後，於生產排程鋼號旁簽名紀錄，以利後續追查(該排程生產完，排程單將保留)。 (RMK00717) . 【美加訂單生產注意事項-CG1】中央段副操每顆銲道出Pot時觀察銲道同時，確認Beaver Tail與鋼板接觸之Guide Roll羊毛氈狀況，並適時添加潤滑油(避免乾掉)。 (RMK00717) | 訂單:2507EOE001/001 CG2 <生產備註> 事項如下 . 鍍鋅表面不可有鋅痕、壓痕、凹陷、及刮傷 、應變痕等。 (RMK00054) . 【邊緣品質】此為烤漆背面25μ訂單，請加強檢視鋼捲：邊緣殘剪、側緣鋅渣或毛邊，因為會導致烤漆背面漆轉印正面 (RMK00126) . 本單於烤漆正背面都塗裝正面漆，因此鍍鋅請管制背面表面品質比照正面 (RMK00363) . 此經銷商保證平均厚度在1/2厚度公差內，厚度量測NG時，如單位長度符合範圍，請放行 (RMK00402) . 此客戶有保證 全板形 急峻度 ≦ 0.7% ( ≦ 12 I-UNIT ) (RMK00583) . 【美加訂單生產注意事項-CG2】1.使用SUB-NOZZLE (RMK00717) | 訂單:2507EOE001/001 CC1 <生產備註> 事項如下 . ★注意毛邊限制：最大0.04mm。2023年發生過客訴★。 (RMK-E_CHIN) . 每一棧板放置分條鋼捲≦2顆。 (RMK-E_CHIN) . 每顆分條鋼捲＜1.4 噸。 (RMK-E_CHIN) . 每件限重≦4.5 T (含棧板)(正常狀況不會超過) (RMK-E_CHIN) . 分條代工寬度管制：406.5± 0.1 MM (RMK-E_CHIN) . 最終製程的下製程 = "TOL" (RMK-E_CHIN) . 烤漆代工分條之內部訂單 2506AIX001/001 (外部訂單 : 2507EOE001/001) (RMK-E_CHIN) . 正面面漆(20U)及正面總膜厚(25U)要求管制90%以上之膜厚,未達標準降級. (RMK00054) . 若背面面漆(20U)及背面總膜厚(25U)時要求管制90%以上之膜厚,未達標準降級 (RMK00054) . 面漆=18U(90%)~請購基準22U(110%),標準板總膜厚=5+20U(100%面漆). (RMK00054) . 30CM*全寬*留1塊給LAB及1塊給塗料商, (RMK00054) . 【邊緣品質】此為烤漆背面25μ訂單，請加強檢視鋼捲：邊緣殘剪、側緣鋅渣或毛邊，因為會導致烤漆背面漆轉印正面 (RMK00126) . 【色差】1.1.此客戶對面漆(非B開頭之色碼)目視色差要求較高,請依限度樣本進行目視色差管制★--->發生過訴賠 (RMK00248) . 【色差】1.2.若針對特殊顏色需特別管理時，請品檢忽略1.1.的規定以特別規定為主 (RMK00248) . 此經銷商保證平均厚度在1/2厚度公差內，厚度量測NG時，如單位長度符合範圍，請放行 (RMK00402) . 【捲取】注意！本單為直立式包裝。禁用STAGGER捲取送包裝！送RCL重處理例外。 (RMK00512) . 此客戶有保證 全板形 急峻度 ≦ 0.7% ( ≦ 12 I-UNIT ) (RMK00583) . 【水痕】因TOP 為YCP 近似深黑色水痕可能嚴重，因此指定CC1生產注意W/Q 使用純水與水量控制 (RMK00588) . 【水痕】因YCP 近似深黑色水痕可能嚴重，因此指定CC1生產注意W/Q 使用純水與水量控制 (RMK00596) . 【美加訂單生產注意事項-CCP】1.請烤漆入口依照正背面漆鋼捲投向規定進行鋼捲投入。 (RMK00717) . 【美加訂單生產注意事項-CCP】2.烤漆入口依照鋼捲投向規定進行鋼捲投入。(CR1/CG1 CR2/CG2-->正向入料。CR1/CG2 CR2/CG1-->反向入料) (RMK00717) . 【美加訂單生產注意事項-CCP】3.此訂單背面漆一律採Nature塗裝，塗裝黏度設定40秒以上 (RMK00717) | 訂單:2507EOE001/001 CC2 <生產備註> 事項如下 . ★注意毛邊限制：最大0.04mm。2023年發生過客訴★。 (RMK-E_CHIN) . 每一棧板放置分條鋼捲≦2顆。 (RMK-E_CHIN) . 每顆分條鋼捲＜1.4 噸。 (RMK-E_CHIN) . 每件限重≦4.5 T (含棧板)(正常狀況不會超過) (RMK-E_CHIN) . 分條代工寬度管制：406.5± 0.1 MM (RMK-E_CHIN) . 最終製程的下製程 = "TOL" (RMK-E_CHIN) . 烤漆代工分條之內部訂單 2506AIX001/001 (外部訂單 : 2507EOE001/001) (RMK-E_CHIN) . 正面面漆(20U)及正面總膜厚(25U)要求管制90%以上之膜厚,未達標準降級. (RMK00054) . 若背面面漆(20U)及背面總膜厚(25U)時要求管制90%以上之膜厚,未達標準降級 (RMK00054) . 面漆=18U(90%)~請購基準22U(110%),標準板總膜厚=5+20U(100%面漆). (RMK00054) . 30CM*全寬*留1塊給LAB及1塊給塗料商, (RMK00054) . 【邊緣品質】此為烤漆背面25μ訂單，請加強檢視鋼捲：邊緣殘剪、側緣鋅渣或毛邊，因為會導致烤漆背面漆轉印正面 (RMK00126) . 【色差】1.1.此客戶對面漆(非B開頭之色碼)目視色差要求較高,請依限度樣本進行目視色差管制★--->發生過訴賠 (RMK00248) . 【色差】1.2.若針對特殊顏色需特別管理時，請品檢忽略1.1.的規定以特別規定為主 (RMK00248) . 此經銷商保證平均厚度在1/2厚度公差內，厚度量測NG時，如單位長度符合範圍，請放行 (RMK00402) . 【捲取】注意！本單為直立式包裝。禁用STAGGER捲取送包裝！送RCL重處理例外。 (RMK00512) . 此客戶有保證 全板形 急峻度 ≦ 0.7% ( ≦ 12 I-UNIT ) (RMK00583) . 【水痕】因TOP 為YCP 近似深黑色水痕可能嚴重，因此指定CC1生產注意W/Q 使用純水與水量控制 (RMK00588) . 【水痕】因YCP 近似深黑色水痕可能嚴重，因此指定CC1生產注意W/Q 使用純水與水量控制 (RMK00596) . 【美加訂單生產注意事項-CCP】1.請烤漆入口依照正背面漆鋼捲投向規定進行鋼捲投入。 (RMK00717) . 【美加訂單生產注意事項-CCP】2.烤漆入口依照鋼捲投向規定進行鋼捲投入。(CR1/CG1 CR2/CG2-->正向入料。CR1/CG2 CR2/CG1-->反向入料) (RMK00717) . 【美加訂單生產注意事項-CCP】3.此訂單背面漆一律採Nature塗裝，塗裝黏度設定40秒以上 (RMK00717) | 訂單:2507EOE001/001 RCL <生產備註> 事項如下 . 【捲取】注意！本單為直立式包裝。禁用STAGGER捲取送包裝！送RCL重處理例外。 (RMK00512) | 訂單:2507EOE001/001 CCPK 無 <生產備註> 事項 | 訂單:2507EOE001/001 CGQC <品檢備註> 事項如下 . 【邊緣品質】此為烤漆背面25μ訂單，請加強檢視鋼捲：邊緣殘剪、側緣鋅渣或毛邊，因為會導致烤漆背面漆轉印正面 (RMK00126) . 本單於烤漆正背面都塗裝正面漆，因此鍍鋅請管制背面表面品質比照正面 (RMK00363) | 訂單:2507EOE001/001 CCQC <品檢備註> 事項如下 . 【邊緣品質】此為烤漆背面25μ訂單，請加強檢視鋼捲：邊緣殘剪、側緣鋅渣或毛邊，因為會導致烤漆背面漆轉印正面 (RMK00126) . 【色差】1.1.此客戶對面漆(非B開頭之色碼)目視色差要求較高,請依限度樣本進行目視色差管制★--->發生過訴賠 (RMK00248) . 【色差】1.2.若針對特殊顏色需特別管理時，請品檢忽略1.1.的規定以特別規定為主 (RMK00248) . 【捲取】注意！本單為直立式包裝。禁用STAGGER捲取送包裝！送RCL重處理例外。 (RMK00512) . 【水痕】因TOP 為YCP 近似深黑色水痕可能嚴重，因此指定CC1生產注意W/Q 使用純水與水量控制 (RMK00588) | 訂單:2507EOE001/001 TOL <生產備註> 事項如下 . ★注意毛邊限制：最大0.04mm。2023年發生過客訴★。 (RMK-E_CHIN) . 每一棧板放置分條鋼捲≦2顆。 (RMK-E_CHIN) . 每顆分條鋼捲＜1.4 噸。 (RMK-E_CHIN) . 每件限重≦4.5 T (含棧板)(正常狀況不會超過) (RMK-E_CHIN) . 分條代工寬度管制：406.5± 0.1 MM (RMK-E_CHIN) . 最終製程的下製程 = "TOL" (RMK-E_CHIN) . 烤漆代工分條之內部訂單 2506AIX001/001 (外部訂單 : 2507EOE001/001) (RMK-E_CHIN) | 烤漆代工分條之內部訂單 2506AIX001/001 (外部訂單 : 2507EOE001/001)^^/CC1/CC2/TOL/^^ <<.E_CHIN 2025/06/17 11:57.>> 最終製程的下製程 = "TOL"^^/CC1/CC2/TOL/^^ <<.E_CHIN 2025/06/17 11:57.>> 分條代工寬度管制：406.5± 0.1 MM^^/CC1/CC2/TOL/^^ <<.E_CHIN 2025/06/17 11:57.>> 每件限重≦4.5 T (含棧板)(正常狀況不會超過)^^/CC1/CC2/TOL/^^ <<.E_CHIN 2025/06/17 11:58.>> 每顆分條鋼捲＜1.4 噸。^^/CC1/CC2/TOL/^^ <<.E_CHIN 2025/06/17 11:58.>> 每一棧板放置分條鋼捲≦2顆。^^/CC1/CC2/TOL/^^ <<.E_CHIN 2025/06/17 11:58.>> ★注意毛邊限制：最大0.04mm。2023年發生過客訴★。^^/CC1/CC2/TOL/^^ <<.E_CHIN 2025/06/17 11:59.>> | 訂單 2507EOE001/001 修改記錄如下: 20250612 10:03:29 (06023) 退火碼: >> S1, 用途碼: >> COG007, 背面標示: >> S000, 訂單背面顏色(五碼): >> SBH78, 背面漆膜厚: >> 25, 背面漆塗漆型式幾塗幾烤: >> 2, 鉻酸鹽: >> Z, 訂單厚度: >> 0.02, 訂單重: >> 80, 重量容許率(下限): >> 10, 重量容許率(上限): >> 10, 訂單寬度: >> 16, 鍍製方式: >> AC, 鋼捲內徑: >> 508, 鋼捲下限重: >> 1, 鋼捲上限重: >> 4.5, 壓花條件碼: >> -, 表面花紋: >> R, 綠色識別碼: >> -, 印刷輥號: >> -, 產品代碼: >> PPGL, 皮膜碼: >> -, 單位別: >> I, 油品種類: >> Z, 塗油量: >> Z, 包裝代碼: >> W5 , 保護膜碼: >> -, 客戶試片取樣型式: >> -, 調質碼: >> S, 套筒碼: >> P , 規格: >> A792SSGR33, 製造標準: >> ASTM, 表面處理劑種類: >> Z, 表面處理劑塗佈量: >> Z, 伸長率測試: >> N, 硬度測試碼: >> N, 抗拉強度測試: >> N, 降伏強度測試: >> N, 厚度變異: >> 0, 訂單正面顏色(五碼): >> SYT9P, 正面漆膜厚: >> 25, 正面漆塗漆型式幾塗幾烤: >> 2, 修邊碼: >> Y, 重量碼: >> AW, 鋼捲捲向: >> O, 鍍層碼: >> AZ50, | F:保證1/2 ASTM 厚度公差 | [訂單訊息通知] 2025/06/12 下午 01:41:09 *** (張芬芬 >> 通知 >> Patty Wu, Winnie Chang, Emily Hong, XinYi Wu, Edwy Chin, YuLung Kung, B.S. Wan, Y.L. Liu, Julian Liu, Sony Su, YunTung Li) 訊息 : EOE 請技術告知 要配何寬度熱軋 ,謝謝 [訂單訊息通知] 2025/06/12 下午 01:53:25 *** (秦大維 >> 通知 >> Winnie Chang) 訊息 : 內部訂單為1225 查配料歷史資料只配兩種尺寸 1235與1245
PPGL | 2507EOE002/001 | 1. 確認訂單分切限重過小的原因 (OFP00158)-{.不符.} 2. 請確認是否符合 外部分條加紙套筒訂單限制:厚度≦0.65MM且分條鋼捲數≦8條(7刀) (OFP00189)-{.不符.} 3. ●依旭台背面（正面漆塗料）發泡黏著性不佳（CC250503），要確認背面是否要發泡● (OFP00739)-{.不符.} | 1. 製造標準為MS、ASTM或銷新加坡之訂單，若無技術指定優先用料，請優先使用國內料，勿使用ANFEN (OFP00406)-{.不符.} | 1. 請確認是否符合 外部分條加紙套筒訂單限制:厚度≦0.65MM且分條鋼捲數≦8條(7刀) (OFP00189)-{.不符.} 2. 製造標準為MS、ASTM或銷新加坡之訂單，若無技術指定優先用料，請優先使用國內料，勿使用ANFEN (OFP00406)-{.不符.} 3. 【提醒】！本單為直立式包裝，嚴禁鍍鋅或烤漆後以STAGGER捲取 (OFP00451)-{.不符.} 4. ※超耐候一系列用途要確認是否有英制公差需求，有英制公差需求時選配碼用ON027※ (OFP00680)-{.不符.} 5. 此訂單厚度（0.248～0.6）可考慮朔元，看19條內部訂單寬度會不會太窄 (OFP00717)-{.不符.} 6. ●依旭台背面（正面漆塗料）發泡黏著性不佳（CC250503），要確認背面是否要發泡● (OFP00739)-{.不符.} 7. 此經銷商有簽訂1/2厚度公差保證(無厚度變異),請調整冷軋與鍍鋅厚度公差管制範圍. 保證 ASTM 厚度公差 (OFP00180)-{.不符.} | 訂單:2507EOE002/001 CPL <生產備註> 事項如下 . 本單為烤漆背面大於等於25μ塗裝，軋延後不允許毛邊，請CPL注意修邊狀況 (RMK00124) . 【邊緣品質】此為烤漆背面25μ訂單，請加強檢視鋼捲：邊緣殘剪、側緣鋅渣或毛邊，因為會導致烤漆背面漆轉印正面 (RMK00126) . 除HGI/ HGL 訂單邊緣不噴油. 其餘皆側緣噴油 (RMK00285) . 【美加訂單生產注意事項-CPL】1.客戶美加地區訂單實施修邊刀最大使用顆數上限(20顆) (RMK00717) . 【美加訂單生產注意事項-CPL】2.排程備註:注意修邊品質與毛邊 (RMK00717) . 【美加訂單生產注意事項-CPL】3.去毛邊輥的管制：兩側壓力均設定1.0 kg/cm2 (RMK00717) | 訂單:2507EOE002/001 CR1 <生產備註> 事項如下 . 【邊緣品質】此為烤漆背面25μ訂單，請加強檢視鋼捲：邊緣殘剪、側緣鋅渣或毛邊，因為會導致烤漆背面漆轉印正面 (RMK00126) . 此經銷商保證平均厚度在1/2厚度公差內，厚度量測NG時，如單位長度符合範圍，請放行 (RMK00402) . 此客戶有保證 全板形 急峻度 ≦ 0.7% ( ≦ 12 I-UNIT ) (RMK00583) . 【美加訂單生產注意事項-CR】1.兩側各加開一個spot cooling增加冷卻效果。 (RMK00717) . 【美加訂單生產注意事項-CR】2.發生毛邊時，請降速生產減輕毛邊程度，暫留討論後再處置。 (RMK00717) | 訂單:2507EOE002/001 CR2 <生產備註> 事項如下 . 【邊緣品質】此為烤漆背面25μ訂單，請加強檢視鋼捲：邊緣殘剪、側緣鋅渣或毛邊，因為會導致烤漆背面漆轉印正面 (RMK00126) . 此經銷商保證平均厚度在1/2厚度公差內，厚度量測NG時，如單位長度符合範圍，請放行 (RMK00402) . 此客戶有保證 全板形 急峻度 ≦ 0.7% ( ≦ 12 I-UNIT ) (RMK00583) . 【美加訂單生產注意事項-CR】1.兩側各加開一個spot cooling增加冷卻效果。 (RMK00717) . 【美加訂單生產注意事項-CR】2.發生毛邊時，請降速生產減輕毛邊程度，暫留討論後再處置。 (RMK00717) | 訂單:2507EOE002/001 CG1 <生產備註> 事項如下 . 鍍鋅表面不可有鋅痕、壓痕、凹陷、及刮傷 、應變痕等。 (RMK00054) . 【邊緣品質】此為烤漆背面25μ訂單，請加強檢視鋼捲：邊緣殘剪、側緣鋅渣或毛邊，因為會導致烤漆背面漆轉印正面 (RMK00126) . 本單於烤漆正背面都塗裝正面漆，因此鍍鋅請管制背面表面品質比照正面 (RMK00363) . 此經銷商保證平均厚度在1/2厚度公差內，厚度量測NG時，如單位長度符合範圍，請放行 (RMK00402) . 此客戶有保證 全板形 急峻度 ≦ 0.7% ( ≦ 12 I-UNIT ) (RMK00583) . 【美加訂單生產注意事項-CG1】副操確認完回控制室後，於生產排程鋼號旁簽名紀錄，以利後續追查(該排程生產完，排程單將保留)。 (RMK00717) . 【美加訂單生產注意事項-CG1】中央段副操每顆銲道出Pot時觀察銲道同時，確認Beaver Tail與鋼板接觸之Guide Roll羊毛氈狀況，並適時添加潤滑油(避免乾掉)。 (RMK00717) | 訂單:2507EOE002/001 CG2 <生產備註> 事項如下 . 鍍鋅表面不可有鋅痕、壓痕、凹陷、及刮傷 、應變痕等。 (RMK00054) . 【邊緣品質】此為烤漆背面25μ訂單，請加強檢視鋼捲：邊緣殘剪、側緣鋅渣或毛邊，因為會導致烤漆背面漆轉印正面 (RMK00126) . 本單於烤漆正背面都塗裝正面漆，因此鍍鋅請管制背面表面品質比照正面 (RMK00363) . 此經銷商保證平均厚度在1/2厚度公差內，厚度量測NG時，如單位長度符合範圍，請放行 (RMK00402) . 此客戶有保證 全板形 急峻度 ≦ 0.7% ( ≦ 12 I-UNIT ) (RMK00583) . 【美加訂單生產注意事項-CG2】1.使用SUB-NOZZLE (RMK00717) | 訂單:2507EOE002/001 CC1 <生產備註> 事項如下 . ★注意毛邊限制：最大0.04mm。2023年發生過客訴★。 (RMK-E_CHIN) . 每一棧板放置分條鋼捲1~2顆，不得超過2顆！ (RMK-E_CHIN) . 每顆分條鋼捲＜1.4 噸。 (RMK-E_CHIN) . 每件限重≦4.5 T (含棧板)(正常狀況不會超過) (RMK-E_CHIN) . 分條代工寬度管制：406.5± 0.1 MM (RMK-E_CHIN) . 最終製程的下製程 = "TOL" (RMK-E_CHIN) . 烤漆代工分條之內部訂單 2507AIX002/001 (外部訂單 : 2507EOE002/001) (RMK-E_CHIN) . 正面面漆(20U)及正面總膜厚(25U)要求管制90%以上之膜厚,未達標準降級. (RMK00054) . 若背面面漆(20U)及背面總膜厚(25U)時要求管制90%以上之膜厚,未達標準降級 (RMK00054) . 面漆=18U(90%)~請購基準22U(110%),標準板總膜厚=5+20U(100%面漆). (RMK00054) . 30CM*全寬*留1塊給LAB及1塊給塗料商, (RMK00054) . 【邊緣品質】此為烤漆背面25μ訂單，請加強檢視鋼捲：邊緣殘剪、側緣鋅渣或毛邊，因為會導致烤漆背面漆轉印正面 (RMK00126) . 【色差】1.1.此客戶對面漆(非B開頭之色碼)目視色差要求較高,請依限度樣本進行目視色差管制★--->發生過訴賠 (RMK00248) . 【色差】1.2.若針對特殊顏色需特別管理時，請品檢忽略1.1.的規定以特別規定為主 (RMK00248) . 此經銷商保證平均厚度在1/2厚度公差內，厚度量測NG時，如單位長度符合範圍，請放行 (RMK00402) . 【捲取】注意！本單為直立式包裝。禁用STAGGER捲取送包裝！送RCL重處理例外。 (RMK00512) . 此客戶有保證 全板形 急峻度 ≦ 0.7% ( ≦ 12 I-UNIT ) (RMK00583) . 【水痕】因TOP 為YCP 近似深黑色水痕可能嚴重，因此指定CC1生產注意W/Q 使用純水與水量控制 (RMK00588) . 【水痕】因YCP 近似深黑色水痕可能嚴重，因此指定CC1生產注意W/Q 使用純水與水量控制 (RMK00596) . 【美加訂單生產注意事項-CCP】1.請烤漆入口依照正背面漆鋼捲投向規定進行鋼捲投入。 (RMK00717) . 【美加訂單生產注意事項-CCP】2.烤漆入口依照鋼捲投向規定進行鋼捲投入。(CR1/CG1 CR2/CG2-->正向入料。CR1/CG2 CR2/CG1-->反向入料) (RMK00717) . 【美加訂單生產注意事項-CCP】3.此訂單背面漆一律採Nature塗裝，塗裝黏度設定40秒以上 (RMK00717) | 訂單:2507EOE002/001 CC2 <生產備註> 事項如下 . ★注意毛邊限制：最大0.04mm。2023年發生過客訴★。 (RMK-E_CHIN) . 每一棧板放置分條鋼捲1~2顆，不得超過2顆！ (RMK-E_CHIN) . 每顆分條鋼捲＜1.4 噸。 (RMK-E_CHIN) . 每件限重≦4.5 T (含棧板)(正常狀況不會超過) (RMK-E_CHIN) . 分條代工寬度管制：406.5± 0.1 MM (RMK-E_CHIN) . 最終製程的下製程 = "TOL" (RMK-E_CHIN) . 烤漆代工分條之內部訂單 2507AIX002/001 (外部訂單 : 2507EOE002/001) (RMK-E_CHIN) . 正面面漆(20U)及正面總膜厚(25U)要求管制90%以上之膜厚,未達標準降級. (RMK00054) . 若背面面漆(20U)及背面總膜厚(25U)時要求管制90%以上之膜厚,未達標準降級 (RMK00054) . 面漆=18U(90%)~請購基準22U(110%),標準板總膜厚=5+20U(100%面漆). (RMK00054) . 30CM*全寬*留1塊給LAB及1塊給塗料商, (RMK00054) . 【邊緣品質】此為烤漆背面25μ訂單，請加強檢視鋼捲：邊緣殘剪、側緣鋅渣或毛邊，因為會導致烤漆背面漆轉印正面 (RMK00126) . 【色差】1.1.此客戶對面漆(非B開頭之色碼)目視色差要求較高,請依限度樣本進行目視色差管制★--->發生過訴賠 (RMK00248) . 【色差】1.2.若針對特殊顏色需特別管理時，請品檢忽略1.1.的規定以特別規定為主 (RMK00248) . 此經銷商保證平均厚度在1/2厚度公差內，厚度量測NG時，如單位長度符合範圍，請放行 (RMK00402) . 【捲取】注意！本單為直立式包裝。禁用STAGGER捲取送包裝！送RCL重處理例外。 (RMK00512) . 此客戶有保證 全板形 急峻度 ≦ 0.7% ( ≦ 12 I-UNIT ) (RMK00583) . 【水痕】因TOP 為YCP 近似深黑色水痕可能嚴重，因此指定CC1生產注意W/Q 使用純水與水量控制 (RMK00588) . 【水痕】因YCP 近似深黑色水痕可能嚴重，因此指定CC1生產注意W/Q 使用純水與水量控制 (RMK00596) . 【美加訂單生產注意事項-CCP】1.請烤漆入口依照正背面漆鋼捲投向規定進行鋼捲投入。 (RMK00717) . 【美加訂單生產注意事項-CCP】2.烤漆入口依照鋼捲投向規定進行鋼捲投入。(CR1/CG1 CR2/CG2-->正向入料。CR1/CG2 CR2/CG1-->反向入料) (RMK00717) . 【美加訂單生產注意事項-CCP】3.此訂單背面漆一律採Nature塗裝，塗裝黏度設定40秒以上 (RMK00717) | 訂單:2507EOE002/001 RCL <生產備註> 事項如下 . 【捲取】注意！本單為直立式包裝。禁用STAGGER捲取送包裝！送RCL重處理例外。 (RMK00512) | 訂單:2507EOE002/001 CCPK 無 <生產備註> 事項 | 訂單:2507EOE002/001 CGQC <品檢備註> 事項如下 . 【邊緣品質】此為烤漆背面25μ訂單，請加強檢視鋼捲：邊緣殘剪、側緣鋅渣或毛邊，因為會導致烤漆背面漆轉印正面 (RMK00126) . 本單於烤漆正背面都塗裝正面漆，因此鍍鋅請管制背面表面品質比照正面 (RMK00363) | 訂單:2507EOE002/001 CCQC <品檢備註> 事項如下 . 【邊緣品質】此為烤漆背面25μ訂單，請加強檢視鋼捲：邊緣殘剪、側緣鋅渣或毛邊，因為會導致烤漆背面漆轉印正面 (RMK00126) . 【色差】1.1.此客戶對面漆(非B開頭之色碼)目視色差要求較高,請依限度樣本進行目視色差管制★--->發生過訴賠 (RMK00248) . 【色差】1.2.若針對特殊顏色需特別管理時，請品檢忽略1.1.的規定以特別規定為主 (RMK00248) . 【捲取】注意！本單為直立式包裝。禁用STAGGER捲取送包裝！送RCL重處理例外。 (RMK00512) . 【水痕】因TOP 為YCP 近似深黑色水痕可能嚴重，因此指定CC1生產注意W/Q 使用純水與水量控制 (RMK00588) | 訂單:2507EOE002/001 TOL <生產備註> 事項如下 . ★注意毛邊限制：最大0.04mm。2023年發生過客訴★。 (RMK-E_CHIN) . 每一棧板放置分條鋼捲1~2顆，不得超過2顆！ (RMK-E_CHIN) . 每顆分條鋼捲＜1.4 噸。 (RMK-E_CHIN) . 每件限重≦4.5 T (含棧板)(正常狀況不會超過) (RMK-E_CHIN) . 分條代工寬度管制：406.5± 0.1 MM (RMK-E_CHIN) . 最終製程的下製程 = "TOL" (RMK-E_CHIN) . 烤漆代工分條之內部訂單 2507AIX002/001 (外部訂單 : 2507EOE002/001) (RMK-E_CHIN) | 烤漆代工分條之內部訂單 2507AIX002/001 (外部訂單 : 2507EOE002/001)^^/CC1/CC2/TOL/^^ <<.E_CHIN 2025/07/21 15:32.>> 最終製程的下製程 = "TOL"^^/CC1/CC2/TOL/^^ <<.E_CHIN 2025/07/21 15:33.>> 分條代工寬度管制：406.5± 0.1 MM^^/CC1/CC2/TOL/^^ <<.E_CHIN 2025/07/21 15:33.>> 每件限重≦4.5 T (含棧板)(正常狀況不會超過)^^/CC1/CC2/TOL/^^ <<.E_CHIN 2025/07/21 15:33.>> 每顆分條鋼捲＜1.4 噸。^^/CC1/CC2/TOL/^^ <<.E_CHIN 2025/07/21 15:33.>> 每一棧板放置分條鋼捲1~2顆，不得超過2顆！^^/CC1/CC2/TOL/ <<.E_CHIN 2025/07/22 08:33.>> ★注意毛邊限制：最大0.04mm。2023年發生過客訴★。^^/CC1/CC2/TOL/^^ <<.E_CHIN 2025/07/21 15:33.>> | 訂單 2507EOE002/001 修改記錄如下: 20250718 11:59:47 (06023) 退火碼: >> S1, 用途碼: >> COG007, 背面標示: >> S000, 訂單背面顏色(五碼): >> SBH78, 背面漆膜厚: >> 25, 背面漆塗漆型式幾塗幾烤: >> 2, 鉻酸鹽: >> Z, 訂單厚度: >> 0.02, 訂單重: >> 40, 重量容許率(下限): >> 10, 重量容許率(上限): >> 10, 訂單寬度: >> 16, 鍍製方式: >> AC, 鋼捲內徑: >> 508, 鋼捲下限重: >> 1, 鋼捲上限重: >> 4.5, 壓花條件碼: >> -, 表面花紋: >> R, 綠色識別碼: >> -, 印刷輥號: >> -, 產品代碼: >> PPGL, 皮膜碼: >> -, 單位別: >> I, 油品種類: >> Z, 塗油量: >> Z, 包裝代碼: >> W5 , 保護膜碼: >> -, 客戶試片取樣型式: >> -, 調質碼: >> S, 套筒碼: >> P , 規格: >> A792SSGR33, 製造標準: >> ASTM, 表面處理劑種類: >> Z, 表面處理劑塗佈量: >> Z, 伸長率測試: >> N, 硬度測試碼: >> N, 抗拉強度測試: >> N, 降伏強度測試: >> N, 厚度變異: >> 0, 訂單正面顏色(五碼): >> SYT9P, 正面漆膜厚: >> 25, 正面漆塗漆型式幾塗幾烤: >> 2, 修邊碼: >> Y, 重量碼: >> AW, 鋼捲捲向: >> O, 鍍層碼: >> AZ50, | F:保證1/2 ASTM 厚度公差
PPSUS | 2508DCD002/001 |  |  | 1. PPSUS&PPAL 單位長度(M/T)要自己算完後修改 SOP內容。RD洗衣機外殼用可用 -0.04～0 去算 (OFP00649)-{.不符.} | 訂單:2508DCD002/001 CPL 無 <生產備註> 事項 | 訂單:2508DCD002/001 CR1 無 <生產備註> 事項 | 訂單:2508DCD002/001 CR2 無 <生產備註> 事項 | 訂單:2508DCD002/001 CG1 無 <生產備註> 事項 | 訂單:2508DCD002/001 CG2 無 <生產備註> 事項 | 訂單:2508DCD002/001 CC1 <生產備註> 事項如下 . 1.入口板厚以平凸分釐卡量測,其W/D距板邊10mm處量測 (RMK00619) . 2.入口急峻度≦0.7%，毛邊(雙平頭分釐卡)≦30μm(一定要落實記錄，以作為品質追蹤依據) (RMK00619) . 3.出/入口鼓起≦0.5mm超出管制規格請TSD送RCL確認板形 (RMK00619) . 4.前處理皮膜Si=14±5 mg/m2於CC2品檢室Twin-X:NRC350-Si(SUS304)檢測 (RMK00619) . 5.其餘品質管制若無特別註明，則以對應的烤漆產品用途管制 (RMK00619) . 6.【捲取+套桶】出口一律 STAGGER 捲取，並使用比訂單寬度"加寬"的套桶（一般為"P"，超低光澤與印刷為"S"） (RMK00619) | 訂單:2508DCD002/001 CC2 <生產備註> 事項如下 . 1.入口板厚以平凸分釐卡量測,其W/D距板邊10mm處量測 (RMK00619) . 2.入口急峻度≦0.7%，毛邊(雙平頭分釐卡)≦30μm(一定要落實記錄，以作為品質追蹤依據) (RMK00619) . 3.出/入口鼓起≦0.5mm超出管制規格請TSD送RCL確認板形 (RMK00619) . 4.前處理皮膜Si=14±5 mg/m2於CC2品檢室Twin-X:NRC350-Si(SUS304)檢測 (RMK00619) . 5.其餘品質管制若無特別註明，則以對應的烤漆產品用途管制 (RMK00619) . 6.【捲取+套桶】出口一律 STAGGER 捲取，並使用比訂單寬度"加寬"的套桶（一般為"P"，超低光澤與印刷為"S"） (RMK00619) | 訂單:2508DCD002/001 RCL 無 <生產備註> 事項 | 訂單:2508DCD002/001 CCPK 無 <生產備註> 事項 | 訂單:2508DCD002/001 CGQC 無 <品檢備註> 事項 | 訂單:2508DCD002/001 CCQC <品檢備註> 事項如下 . 1.入口板厚以平凸分釐卡量測,其W/D距板邊10mm處量測 (RMK00619) . 2.入口急峻度≦0.7%，毛邊(雙平頭分釐卡)≦30μm(一定要落實記錄，以作為品質追蹤依據) (RMK00619) . 3.出/入口鼓起≦0.5mm超出管制規格請TSD送RCL確認板形 (RMK00619) . 4.前處理皮膜Si=14±5 mg/m2於CC2品檢室Twin-X:NRC350-Si(SUS304)檢測 (RMK00619) . 5.其餘品質管制若無特別註明，則以對應的烤漆產品用途管制 (RMK00619) . 6.【捲取+套桶】出口一律 STAGGER 捲取，並使用比訂單寬度"加寬"的套桶（一般為"P"，超低光澤與印刷為"S"） (RMK00619) | 訂單:2508DCD002/001 TOL 無 <生產備註> 事項 |  | 訂單 2508DCD002/001 修改記錄如下: 20250801 13:52:07 (22030) 退火碼: >> S1, 用途碼: >> CIA008, 背面標示: >> C989, 訂單背面顏色(五碼): >> BW73Y, 背面漆膜厚: >> 12.5, 背面漆塗漆型式幾塗幾烤: >> 2, 鉻酸鹽: >> Z, 訂單厚度: >> 0.46, 訂單重: >> 130, 重量容許率(下限): >> 10, 重量容許率(上限): >> 10, 訂單寬度: >> 914, 鍍製方式: >> BC, 鋼捲內徑: >> 508, 鋼捲下限重: >> 3, 鋼捲上限重: >> 5, 壓花條件碼: >> -, 表面花紋: >> -, 綠色識別碼: >> -, 印刷輥號: >> -, 產品代碼: >> PPSUS, 皮膜碼: >> -, 單位別: >> M, 油品種類: >> Z, 塗油量: >> Z, 包裝代碼: >> A3 , 保護膜碼: >> -, 客戶試片取樣型式: >> -, 調質碼: >> S, 套筒碼: >> P , 規格: >> CSUS304-20, 製造標準: >> SYSCO, 表面處理劑種類: >> Z, 表面處理劑塗佈量: >> Z, 伸長率測試: >> N, 硬度測試碼: >> N, 抗拉強度測試: >> N, 降伏強度測試: >> N, 訂單正面顏色(五碼): >> 1C460, 正面漆膜厚: >> 25, 正面漆塗漆型式幾塗幾烤: >> 2, 修邊碼: >> Y, 重量碼: >> AW, 鋼捲捲向: >> I, 鍍層碼: >> -, | *:
PPGL | 2508DCD003/001 | 1. 警告！本用途只適用於高鍍層AZ250以上。有疑問請洽TDCC (OFP00433)-{.不符.} 2. 【提醒】確認本印刷訂單是否需特殊處理 (OFP00563)-{.不符.} 3. 避免客戶下單用途別與色碼不符 (用途碼:CHA020, 正面色碼:NYS3XS 不符)(OFP00029)-{.不符.} | 1. 部分大陸料含B元素超過CNS規範管制，故請原料CNS規範之訂單不要配大陸料 (OFP00684)-{.不符.} | 1. 警告！本用途只適用於高鍍層AZ250以上。有疑問請洽TDCC (OFP00433)-{.不符.} 2. 提醒！孵蛋訂單鍍鋅套桶要加 "S" (OFP00559)-{.不符.} 3. 【提醒】確認本印刷訂單是否需特殊處理 (OFP00563)-{.不符.} 4. 部分大陸料含B元素超過CNS規範管制，故請原料CNS規範之訂單不要配大陸料 (OFP00684)-{.不符.} | 訂單:2508DCD003/001 CPL <生產備註> 事項如下 . 除HGI/ HGL 訂單邊緣不噴油. 其餘皆側緣噴油 (RMK00285) | 訂單:2508DCD003/001 CR1 無 <生產備註> 事項 | 訂單:2508DCD003/001 CR2 無 <生產備註> 事項 | 訂單:2508DCD003/001 CG1 <生產備註> 事項如下 . 1.板形：依TSD鍍鋅板形規格要求。 (RMK00525) . 2.鍍鋅板面品質要求：鍍鋅表面不可有鋅痕,妊娠紋,壓痕,凹陷及刮痕等(同PCM產品之外觀要求)。 (RMK00525) . 3.出口請加鋼套桶(S)，收捲時請避免鋼套桶突出，以利後續熱處理製程作業。 (RMK00525) . 【特殊處理鋼捲】出口請加鋼套桶(S)，收捲時請避免鋼套桶突出，以利後續熱處理製程作業。 (RMK00601) | 訂單:2508DCD003/001 CG2 <生產備註> 事項如下 . 1.板形：依TSD鍍鋅板形規格要求。 (RMK00525) . 2.鍍鋅板面品質要求：鍍鋅表面不可有鋅痕,妊娠紋,壓痕,凹陷及刮痕等(同PCM產品之外觀要求)。 (RMK00525) . 3.出口請加鋼套桶(S)，收捲時請避免鋼套桶突出，以利後續熱處理製程作業。 (RMK00525) . 【特殊處理鋼捲】出口請加鋼套桶(S)，收捲時請避免鋼套桶突出，以利後續熱處理製程作業。 (RMK00601) | 訂單:2508DCD003/001 CC1 <生產備註> 事項如下 . ★品檢注意！JIS&CNS 訂單必須每滿50噸一定要再做一次TEST (RMK00259) . 2015年發生過訴賠。請出口使用鋼套桶前請檢查焊接處，以免捲取後產生折痕 (RMK00381) . 1.第1Pass (RMK00525) . 1.1.線速85mpm，指定CC2生產, 前處理使用表調，只塗裝正面5μ，背面僅前處理不塗漆。 (RMK00525) . 1.2.正面底漆以R塗裝方式，不允許繩紋或塗佈不均..等塗裝缺陷。 (RMK00525) . 1.3.塗佈量請控制95~105%。 (RMK00525) . 1.4.第1Pass生產不用噴背標。★生產印刷第一PASS時，出口請收內捲★ (RMK00525) . 2.第2Pass (RMK00525) . 2.1.線速: 50mpm 印刷輥號: G34-C1300 (RMK00525) . 2.2.第2Pass生產，前處理不必塗裝。 (RMK00525) . 2.3.出口鋼捲請貼“禁止疊放”紅色標籤。收捲張力設定同rough matt。 (RMK00525) . 2.4.Base 2輥R塗裝，濾心50μ，稀釋Thinner為No.2B，粘度50±10”，PMT設定為232℃。 (RMK00525) . 2.5.Printer (Head 1 + Head 3) 2輥印刷砂岩石紋圖案 (NYT37S)。 (RMK00525) . 2.6.Printer 生產時需開熱風。 (RMK00525) . 2.7.Printer Head 4 塗裝KP 1E6172，PMT設定為232℃。 (RMK00525) . 2.8.1E6172 Clear有含骨材，塗裝黏度：先以原液塗裝視塗裝板面狀況作調整。 (RMK00525) . 2.9.Clear稀釋Thinner為No.2B，濾心125μ。 (RMK00525) . 1.第1Pass (RMK00595) . 1.1.線速85mpm，只塗裝正面5μ，背面僅前處理不塗漆。 (RMK00595) . 1.2.正面底漆以R塗裝方式，不允許繩紋或塗佈不均..等塗裝缺陷。 (RMK00595) . 1.3.塗佈量請控制95~105%。 (RMK00595) . 1.4.第1Pass生產不用噴背標。 (RMK00595) . 1.5.★生產印刷第一PASS時，出口請收內捲★ (RMK00595) | 訂單:2508DCD003/001 CC2 <生產備註> 事項如下 . ★品檢注意！JIS&CNS 訂單必須每滿50噸一定要再做一次TEST (RMK00259) . 2015年發生過訴賠。請出口使用鋼套桶前請檢查焊接處，以免捲取後產生折痕 (RMK00381) . 1.第1Pass (RMK00525) . 1.1.線速85mpm，指定CC2生產, 前處理使用表調，只塗裝正面5μ，背面僅前處理不塗漆。 (RMK00525) . 1.2.正面底漆以R塗裝方式，不允許繩紋或塗佈不均..等塗裝缺陷。 (RMK00525) . 1.3.塗佈量請控制95~105%。 (RMK00525) . 1.4.第1Pass生產不用噴背標。★生產印刷第一PASS時，出口請收內捲★ (RMK00525) . 2.第2Pass (RMK00525) . 2.1.線速: 50mpm 印刷輥號: G34-C1300 (RMK00525) . 2.2.第2Pass生產，前處理不必塗裝。 (RMK00525) . 2.3.出口鋼捲請貼“禁止疊放”紅色標籤。收捲張力設定同rough matt。 (RMK00525) . 2.4.Base 2輥R塗裝，濾心50μ，稀釋Thinner為No.2B，粘度50±10”，PMT設定為232℃。 (RMK00525) . 2.5.Printer (Head 1 + Head 3) 2輥印刷砂岩石紋圖案 (NYT37S)。 (RMK00525) . 2.6.Printer 生產時需開熱風。 (RMK00525) . 2.7.Printer Head 4 塗裝KP 1E6172，PMT設定為232℃。 (RMK00525) . 2.8.1E6172 Clear有含骨材，塗裝黏度：先以原液塗裝視塗裝板面狀況作調整。 (RMK00525) . 2.9.Clear稀釋Thinner為No.2B，濾心125μ。 (RMK00525) . 1.第1Pass (RMK00595) . 1.1.線速85mpm，只塗裝正面5μ，背面僅前處理不塗漆。 (RMK00595) . 1.2.正面底漆以R塗裝方式，不允許繩紋或塗佈不均..等塗裝缺陷。 (RMK00595) . 1.3.塗佈量請控制95~105%。 (RMK00595) . 1.4.第1Pass生產不用噴背標。 (RMK00595) . 1.5.★生產印刷第一PASS時，出口請收內捲★ (RMK00595) | 訂單:2508DCD003/001 RCL 無 <生產備註> 事項 | 訂單:2508DCD003/001 CCPK 無 <生產備註> 事項 | 訂單:2508DCD003/001 CGQC <品檢備註> 事項如下 . 1.板形：依TSD鍍鋅板形規格要求。 (RMK00525) . 2.鍍鋅板面品質要求：鍍鋅表面不可有鋅痕,妊娠紋,壓痕,凹陷及刮痕等(同PCM產品之外觀要求)。 (RMK00525) . 3.出口請加鋼套桶(S)，收捲時請避免鋼套桶突出，以利後續熱處理製程作業。 (RMK00525) . 【特殊處理鋼捲】出口請加鋼套桶(S)，收捲時請避免鋼套桶突出，以利後續熱處理製程作業。 (RMK00601) | 訂單:2508DCD003/001 CCQC <品檢備註> 事項如下 . ★品檢注意！JIS&CNS 訂單必須每滿50噸一定要再做一次TEST (RMK00259) . 1.第1Pass (RMK00525) . 1.1.線速85mpm，指定CC2生產, 前處理使用表調，只塗裝正面5μ，背面僅前處理不塗漆。 (RMK00525) . 1.2.正面底漆以R塗裝方式，不允許繩紋或塗佈不均..等塗裝缺陷。 (RMK00525) . 1.3.塗佈量請控制95~105%。 (RMK00525) . 1.4.第1Pass生產不用噴背標。★生產印刷第一PASS時，出口請收內捲★ (RMK00525) . 2.第2Pass (RMK00525) . 2.1.線速: 50mpm 印刷輥號: G34-C1300 (RMK00525) . 2.2.第2Pass生產，前處理不必塗裝。 (RMK00525) . 2.3.出口鋼捲請貼“禁止疊放”紅色標籤。收捲張力設定同rough matt。 (RMK00525) . 2.4.Base 2輥R塗裝，濾心50μ，稀釋Thinner為No.2B，粘度50±10”，PMT設定為232℃。 (RMK00525) . 2.5.Printer (Head 1 + Head 3) 2輥印刷砂岩石紋圖案 (NYT37S)。 (RMK00525) . 2.6.Printer 生產時需開熱風。 (RMK00525) . 2.7.Printer Head 4 塗裝KP 1E6172，PMT設定為232℃。 (RMK00525) . 2.8.1E6172 Clear有含骨材，塗裝黏度：先以原液塗裝視塗裝板面狀況作調整。 (RMK00525) . 2.9.Clear稀釋Thinner為No.2B，濾心125μ。 (RMK00525) . 1.第1Pass (RMK00595) . 1.1.線速85mpm，只塗裝正面5μ，背面僅前處理不塗漆。 (RMK00595) . 1.2.正面底漆以R塗裝方式，不允許繩紋或塗佈不均..等塗裝缺陷。 (RMK00595) . 1.3.塗佈量請控制95~105%。 (RMK00595) . 1.4.第1Pass生產不用噴背標。 (RMK00595) . 1.5.★生產印刷第一PASS時，出口請收內捲★ (RMK00595) | 訂單:2508DCD003/001 TOL 無 <生產備註> 事項 |  | 訂單 2508DCD003/001 修改記錄如下: 20250804 16:53:44 (25028) 退火碼: >> S1, 用途碼: >> COA020, 背面標示: >> C811, 訂單背面顏色(五碼): >> BW73X, 背面漆膜厚: >> 15, 背面漆塗漆型式幾塗幾烤: >> 2, 鉻酸鹽: >> Z, 訂單厚度: >> 0.326, 訂單重: >> 20, 重量容許率(下限): >> 10, 重量容許率(上限): >> 10, 訂單寬度: >> 1010, 鍍製方式: >> BC, 鋼捲內徑: >> 508, 鋼捲下限重: >> 3, 鋼捲上限重: >> 5, 壓花條件碼: >> -, 表面花紋: >> R, GL鋅花要求下限: >> 0, GL鋅花要求上限: >> 0, 綠色識別碼: >> -, 印刷輥號: >> G34-C1300, 產品代碼: >> PPGL, 皮膜碼: >> -, 單位別: >> M, 油品種類: >> Z, 塗油量: >> Z, 包裝代碼: >> D2 , 保護膜碼: >> -, 客戶試片取樣型式: >> -, 調質碼: >> S, 套筒碼: >> S , 規格: >> CGLCC-20, 製造標準: >> CNS, 表面處理劑種類: >> Z, 表面處理劑塗佈量: >> Z, 伸長率測試: >> N, 硬度測試碼: >> N, 抗拉強度測試: >> N, 降伏強度測試: >> N, 厚度變異: >> 0, 訂單正面顏色(五碼): >> NYS3X, 正面漆膜厚: >> NOM, 正面漆塗漆型式幾塗幾烤: >> 2, 修邊碼: >> Y, 重量碼: >> AW, 鋼捲捲向: >> I, 鍍層碼: >> AZ150, 20250805 11:56:00 (25028) 用途碼: COA020 >> CHA020, | *: | [訂單訊息通知] 2025/08/05 上午 11:42:40 *** (秦大維 >> 通知 >> HanYu Chen) 訊息 : 確認本印刷訂單是否需特殊處理
PPGL | 2508DCD003/002 |  | 1. 部分大陸料含B元素超過CNS規範管制，故請原料CNS規範之訂單不要配大陸料 (OFP00684)-{.不符.} | 1. 訂單若有厚度變異，冷軋厚度公差比照烤漆計算公式 , 但最小為 1/2 公差做設定 (OFP00254)-{.不符.} 2. 高光新增備註（適用非直立式包裝）：請出口每顆鋼捲貼紅色 " 禁止疊放 " 貼紙，如果有套桶S最多2層 (OFP00366)-{.不符.} 3. "偏薄要求訂單" 鍍後厚度減 鍍後厚度下限需大於 0.02 MM,以免發生厚度不足狀況 (OFP00369)-{.不符.} 4. 部分大陸料含B元素超過CNS規範管制，故請原料CNS規範之訂單不要配大陸料 (OFP00684)-{.不符.} | 訂單:2508DCD003/002 CPL <生產備註> 事項如下 . 除HGI/ HGL 訂單邊緣不噴油. 其餘皆側緣噴油 (RMK00285) | 訂單:2508DCD003/002 CR1 無 <生產備註> 事項 | 訂單:2508DCD003/002 CR2 無 <生產備註> 事項 | 訂單:2508DCD003/002 CG1 無 <生產備註> 事項 | 訂單:2508DCD003/002 CG2 無 <生產備註> 事項 | 訂單:2508DCD003/002 CC1 <生產備註> 事項如下 . 【疊放】出口每顆鋼捲貼紅色 " 禁止疊放 " 貼紙，如果有套桶S最多2層 (RMK-E_CHIN) . ★品檢注意！JIS&CNS 訂單必須每滿50噸一定要再做一次TEST (RMK00259) . 【品檢】 第一PASS(只塗底漆)仍需作外觀板面檢驗, 若發現缺陷以８８Ｂ處置作暫留 (RMK00345) . 【品檢】測試時依Base色差值管制, 超出管制值時,若TSD2 或 TDCC判定要生產, 請在測試及外觀報表簽名 (RMK00345) . 【品檢】 測試時最後成品要不要生產由 TSD2決定 (RMK00345) . 【品檢】正式生產後, 請保留第二分切試片，簽名當作此生產批對色板, 並請留意同批目視無明顯色差。 (RMK00345) . 【品檢】每一分切留30cm*全寬試片1片裁成A4一片 TO 業務 (RMK00345) . 2015年發生過訴賠。請出口使用鋼套桶前請檢查焊接處，以免捲取後產生折痕 (RMK00381) . 2.第2Pass (RMK00439) . 2.1.線速: 60mpm 印刷輥號: G04-C1300 (RMK00439) . 2.2.第2Pass生產，前處理不必塗裝。 (RMK00439) . 2.3.出口鋼捲請貼“禁止疊放”紅色標籤。收捲張力設定同rough matt。 (RMK00439) . 2.4.Base 2輥R塗裝，濾心50μ，稀釋Thinner為No.2B，粘度50±10”，PMT設定為232℃。 (RMK00439) . 2.5.Printer Head 1 大理石紋圖案 (NWT11S)。 (RMK00439) . 2.6.Printer Head 4 塗裝KP 1E6312 Clear，PMT設定為232℃。 (RMK00439) . 2.7.Clear不含骨材，濾心50μ，塗裝黏度先原液塗裝視塗裝板面狀況作調整，若繩紋明顯可嘗試將黏度降至100秒。 (RMK00439) . 2.8.Clear稀釋Thinner為No.2B。 (RMK00439) . 【抽氣量】白色系在CC1生產時,FINISH抽氣量請設定250,如生產中發生色差b值異常升高,請股長再加大抽氣量因應 (RMK00560) . 1.第1Pass (RMK00595) . 1.1.線速85mpm，只塗裝正面5μ，背面僅前處理不塗漆。 (RMK00595) . 1.2.正面底漆以R塗裝方式，不允許繩紋或塗佈不均..等塗裝缺陷。 (RMK00595) . 1.3.塗佈量請控制95~105%。 (RMK00595) . 1.4.第1Pass生產不用噴背標。 (RMK00595) . 1.5.★生產印刷第一PASS時，出口請收內捲★ (RMK00595) | 訂單:2508DCD003/002 CC2 <生產備註> 事項如下 . 【疊放】出口每顆鋼捲貼紅色 " 禁止疊放 " 貼紙，如果有套桶S最多2層 (RMK-E_CHIN) . ★品檢注意！JIS&CNS 訂單必須每滿50噸一定要再做一次TEST (RMK00259) . 【品檢】 第一PASS(只塗底漆)仍需作外觀板面檢驗, 若發現缺陷以８８Ｂ處置作暫留 (RMK00345) . 【品檢】測試時依Base色差值管制, 超出管制值時,若TSD2 或 TDCC判定要生產, 請在測試及外觀報表簽名 (RMK00345) . 【品檢】 測試時最後成品要不要生產由 TSD2決定 (RMK00345) . 【品檢】正式生產後, 請保留第二分切試片，簽名當作此生產批對色板, 並請留意同批目視無明顯色差。 (RMK00345) . 【品檢】每一分切留30cm*全寬試片1片裁成A4一片 TO 業務 (RMK00345) . 2015年發生過訴賠。請出口使用鋼套桶前請檢查焊接處，以免捲取後產生折痕 (RMK00381) . 2.第2Pass (RMK00439) . 2.1.線速: 60mpm 印刷輥號: G04-C1300 (RMK00439) . 2.2.第2Pass生產，前處理不必塗裝。 (RMK00439) . 2.3.出口鋼捲請貼“禁止疊放”紅色標籤。收捲張力設定同rough matt。 (RMK00439) . 2.4.Base 2輥R塗裝，濾心50μ，稀釋Thinner為No.2B，粘度50±10”，PMT設定為232℃。 (RMK00439) . 2.5.Printer Head 1 大理石紋圖案 (NWT11S)。 (RMK00439) . 2.6.Printer Head 4 塗裝KP 1E6312 Clear，PMT設定為232℃。 (RMK00439) . 2.7.Clear不含骨材，濾心50μ，塗裝黏度先原液塗裝視塗裝板面狀況作調整，若繩紋明顯可嘗試將黏度降至100秒。 (RMK00439) . 2.8.Clear稀釋Thinner為No.2B。 (RMK00439) . 【抽氣量】白色系在CC1生產時,FINISH抽氣量請設定250,如生產中發生色差b值異常升高,請股長再加大抽氣量因應 (RMK00560) . 1.第1Pass (RMK00595) . 1.1.線速85mpm，只塗裝正面5μ，背面僅前處理不塗漆。 (RMK00595) . 1.2.正面底漆以R塗裝方式，不允許繩紋或塗佈不均..等塗裝缺陷。 (RMK00595) . 1.3.塗佈量請控制95~105%。 (RMK00595) . 1.4.第1Pass生產不用噴背標。 (RMK00595) . 1.5.★生產印刷第一PASS時，出口請收內捲★ (RMK00595) | 訂單:2508DCD003/002 RCL 無 <生產備註> 事項 | 訂單:2508DCD003/002 CCPK 無 <生產備註> 事項 | 訂單:2508DCD003/002 CGQC 無 <品檢備註> 事項 | 訂單:2508DCD003/002 CCQC <品檢備註> 事項如下 . 【疊放】出口每顆鋼捲貼紅色 " 禁止疊放 " 貼紙，如果有套桶S最多2層 (RMK-E_CHIN) . ★品檢注意！JIS&CNS 訂單必須每滿50噸一定要再做一次TEST (RMK00259) . 【品檢】 第一PASS(只塗底漆)仍需作外觀板面檢驗, 若發現缺陷以８８Ｂ處置作暫留 (RMK00345) . 【品檢】測試時依Base色差值管制, 超出管制值時,若TSD2 或 TDCC判定要生產, 請在測試及外觀報表簽名 (RMK00345) . 【品檢】 測試時最後成品要不要生產由 TSD2決定 (RMK00345) . 【品檢】正式生產後, 請保留第二分切試片，簽名當作此生產批對色板, 並請留意同批目視無明顯色差。 (RMK00345) . 【品檢】每一分切留30cm*全寬試片1片裁成A4一片 TO 業務 (RMK00345) . 2.第2Pass (RMK00439) . 2.1.線速: 60mpm 印刷輥號: G04-C1300 (RMK00439) . 2.2.第2Pass生產，前處理不必塗裝。 (RMK00439) . 2.3.出口鋼捲請貼“禁止疊放”紅色標籤。收捲張力設定同rough matt。 (RMK00439) . 2.4.Base 2輥R塗裝，濾心50μ，稀釋Thinner為No.2B，粘度50±10”，PMT設定為232℃。 (RMK00439) . 2.5.Printer Head 1 大理石紋圖案 (NWT11S)。 (RMK00439) . 2.6.Printer Head 4 塗裝KP 1E6312 Clear，PMT設定為232℃。 (RMK00439) . 2.7.Clear不含骨材，濾心50μ，塗裝黏度先原液塗裝視塗裝板面狀況作調整，若繩紋明顯可嘗試將黏度降至100秒。 (RMK00439) . 2.8.Clear稀釋Thinner為No.2B。 (RMK00439) . 1.第1Pass (RMK00595) . 1.1.線速85mpm，只塗裝正面5μ，背面僅前處理不塗漆。 (RMK00595) . 1.2.正面底漆以R塗裝方式，不允許繩紋或塗佈不均..等塗裝缺陷。 (RMK00595) . 1.3.塗佈量請控制95~105%。 (RMK00595) . 1.4.第1Pass生產不用噴背標。 (RMK00595) . 1.5.★生產印刷第一PASS時，出口請收內捲★ (RMK00595) | 訂單:2508DCD003/002 TOL 無 <生產備註> 事項 | 【疊放】出口每顆鋼捲貼紅色 " 禁止疊放 " 貼紙，如果有套桶S最多2層^^/CC1/CC2/CCQC/MKT/ <<.E_CHIN 2025/08/05 11:53.>> | 訂單 2508DCD003/002 修改記錄如下: 20250804 16:53:47 (25028) 退火碼: >> S1, 用途碼: >> COA020, 背面標示: >> C811, 訂單背面顏色(五碼): >> BW74X, 背面漆膜厚: >> 15, 背面漆塗漆型式幾塗幾烤: >> 2, 鉻酸鹽: >> Z, 訂單厚度: >> 0.35, 訂單重: >> 20, 重量容許率(下限): >> 10, 重量容許率(上限): >> 10, 訂單寬度: >> 914, 鍍製方式: >> BC, 鋼捲內徑: >> 508, 鋼捲下限重: >> 3, 鋼捲上限重: >> 5, 壓花條件碼: >> -, 表面花紋: >> R, GL鋅花要求下限: >> 0, GL鋅花要求上限: >> 0, 綠色識別碼: >> -, 印刷輥號: >> G04-C1300, 產品代碼: >> PPGL, 皮膜碼: >> -, 單位別: >> M, 油品種類: >> Z, 塗油量: >> Z, 包裝代碼: >> D2 , 保護膜碼: >> -, 客戶試片取樣型式: >> -, 調質碼: >> S, 套筒碼: >> S , 規格: >> CGLCC-20, 製造標準: >> CNS, 表面處理劑種類: >> Z, 表面處理劑塗佈量: >> Z, 伸長率測試: >> N, 硬度測試碼: >> N, 抗拉強度測試: >> N, 降伏強度測試: >> N, 厚度變異: >> -1.6, 訂單正面顏色(五碼): >> NWS1Z, 正面漆膜厚: >> NOM, 正面漆塗漆型式幾塗幾烤: >> 2, 修邊碼: >> Y, 重量碼: >> AW, 鋼捲捲向: >> I, 鍍層碼: >> AZ150, | H:厚度偏薄
PPGL | 2508DCD003/003 |  | 1. 部分大陸料含B元素超過CNS規範管制，故請原料CNS規範之訂單不要配大陸料 (OFP00684)-{.不符.} | 1. 訂單若有厚度變異，冷軋厚度公差比照烤漆計算公式 , 但最小為 1/2 公差做設定 (OFP00254)-{.不符.} 2. "偏薄要求訂單" 鍍後厚度減 鍍後厚度下限需大於 0.02 MM,以免發生厚度不足狀況 (OFP00369)-{.不符.} 3. 部分大陸料含B元素超過CNS規範管制，故請原料CNS規範之訂單不要配大陸料 (OFP00684)-{.不符.} | 訂單:2508DCD003/003 CPL <生產備註> 事項如下 . 除HGI/ HGL 訂單邊緣不噴油. 其餘皆側緣噴油 (RMK00285) | 訂單:2508DCD003/003 CR1 無 <生產備註> 事項 | 訂單:2508DCD003/003 CR2 無 <生產備註> 事項 | 訂單:2508DCD003/003 CG1 無 <生產備註> 事項 | 訂單:2508DCD003/003 CG2 無 <生產備註> 事項 | 訂單:2508DCD003/003 CC1 <生產備註> 事項如下 . ★品檢注意！JIS&CNS 訂單必須每滿50噸一定要再做一次TEST (RMK00259) . 【品檢】 第一PASS(只塗底漆)仍需作外觀板面檢驗, 若發現缺陷以８８Ｂ處置作暫留 (RMK00345) . 【品檢】測試時依Base色差值管制, 超出管制值時,若TSD2 或 TDCC判定要生產, 請在測試及外觀報表簽名 (RMK00345) . 【品檢】 測試時最後成品要不要生產由 TSD2決定 (RMK00345) . 【品檢】正式生產後, 請保留第二分切試片，簽名當作此生產批對色板, 並請留意同批目視無明顯色差。 (RMK00345) . 【品檢】每一分切留30cm*全寬試片1片裁成A4一片 TO 業務 (RMK00345) . 2015年發生過訴賠。請出口使用鋼套桶前請檢查焊接處，以免捲取後產生折痕 (RMK00381) . 2.第2Pass (RMK00438) . 2.1.線速: 50mpm 印刷輥號: G34-C1300 (RMK00438) . 2.2.第2Pass生產，前處理不必塗裝。 (RMK00438) . 2.3.出口鋼捲請貼“禁止疊放”紅色標籤。收捲張力設定同rough matt。 (RMK00438) . 2.4.Base 2輥R塗裝，濾心50μ，稀釋Thinner為No.2B，粘度50±10”，PMT設定為232℃。 (RMK00438) . 2.5.Printer (Head 1 + Head 3) 2輥印刷砂岩石紋圖案 (NYT37S)。 (RMK00438) . 2.6.Printer 生產時需開熱風。 (RMK00438) . 2.7.Printer Head 4 塗裝KP 1E6172，PMT設定為232℃。 (RMK00438) . 2.8.1E6172 Clear有含骨材，塗裝黏度：先以原液塗裝視塗裝板面狀況作調整。 (RMK00438) . 2.9.Clear稀釋Thinner為No.2B，濾心125μ。 (RMK00438) . 1.第1Pass (RMK00595) . 1.1.線速85mpm，只塗裝正面5μ，背面僅前處理不塗漆。 (RMK00595) . 1.2.正面底漆以R塗裝方式，不允許繩紋或塗佈不均..等塗裝缺陷。 (RMK00595) . 1.3.塗佈量請控制95~105%。 (RMK00595) . 1.4.第1Pass生產不用噴背標。 (RMK00595) . 1.5.★生產印刷第一PASS時，出口請收內捲★ (RMK00595) | 訂單:2508DCD003/003 CC2 <生產備註> 事項如下 . ★品檢注意！JIS&CNS 訂單必須每滿50噸一定要再做一次TEST (RMK00259) . 【品檢】 第一PASS(只塗底漆)仍需作外觀板面檢驗, 若發現缺陷以８８Ｂ處置作暫留 (RMK00345) . 【品檢】測試時依Base色差值管制, 超出管制值時,若TSD2 或 TDCC判定要生產, 請在測試及外觀報表簽名 (RMK00345) . 【品檢】 測試時最後成品要不要生產由 TSD2決定 (RMK00345) . 【品檢】正式生產後, 請保留第二分切試片，簽名當作此生產批對色板, 並請留意同批目視無明顯色差。 (RMK00345) . 【品檢】每一分切留30cm*全寬試片1片裁成A4一片 TO 業務 (RMK00345) . 2015年發生過訴賠。請出口使用鋼套桶前請檢查焊接處，以免捲取後產生折痕 (RMK00381) . 2.第2Pass (RMK00438) . 2.1.線速: 50mpm 印刷輥號: G34-C1300 (RMK00438) . 2.2.第2Pass生產，前處理不必塗裝。 (RMK00438) . 2.3.出口鋼捲請貼“禁止疊放”紅色標籤。收捲張力設定同rough matt。 (RMK00438) . 2.4.Base 2輥R塗裝，濾心50μ，稀釋Thinner為No.2B，粘度50±10”，PMT設定為232℃。 (RMK00438) . 2.5.Printer (Head 1 + Head 3) 2輥印刷砂岩石紋圖案 (NYT37S)。 (RMK00438) . 2.6.Printer 生產時需開熱風。 (RMK00438) . 2.7.Printer Head 4 塗裝KP 1E6172，PMT設定為232℃。 (RMK00438) . 2.8.1E6172 Clear有含骨材，塗裝黏度：先以原液塗裝視塗裝板面狀況作調整。 (RMK00438) . 2.9.Clear稀釋Thinner為No.2B，濾心125μ。 (RMK00438) . 1.第1Pass (RMK00595) . 1.1.線速85mpm，只塗裝正面5μ，背面僅前處理不塗漆。 (RMK00595) . 1.2.正面底漆以R塗裝方式，不允許繩紋或塗佈不均..等塗裝缺陷。 (RMK00595) . 1.3.塗佈量請控制95~105%。 (RMK00595) . 1.4.第1Pass生產不用噴背標。 (RMK00595) . 1.5.★生產印刷第一PASS時，出口請收內捲★ (RMK00595) | 訂單:2508DCD003/003 RCL 無 <生產備註> 事項 | 訂單:2508DCD003/003 CCPK 無 <生產備註> 事項 | 訂單:2508DCD003/003 CGQC 無 <品檢備註> 事項 | 訂單:2508DCD003/003 CCQC <品檢備註> 事項如下 . ★品檢注意！JIS&CNS 訂單必須每滿50噸一定要再做一次TEST (RMK00259) . 【品檢】 第一PASS(只塗底漆)仍需作外觀板面檢驗, 若發現缺陷以８８Ｂ處置作暫留 (RMK00345) . 【品檢】測試時依Base色差值管制, 超出管制值時,若TSD2 或 TDCC判定要生產, 請在測試及外觀報表簽名 (RMK00345) . 【品檢】 測試時最後成品要不要生產由 TSD2決定 (RMK00345) . 【品檢】正式生產後, 請保留第二分切試片，簽名當作此生產批對色板, 並請留意同批目視無明顯色差。 (RMK00345) . 【品檢】每一分切留30cm*全寬試片1片裁成A4一片 TO 業務 (RMK00345) . 2.第2Pass (RMK00438) . 2.1.線速: 50mpm 印刷輥號: G34-C1300 (RMK00438) . 2.2.第2Pass生產，前處理不必塗裝。 (RMK00438) . 2.3.出口鋼捲請貼“禁止疊放”紅色標籤。收捲張力設定同rough matt。 (RMK00438) . 2.4.Base 2輥R塗裝，濾心50μ，稀釋Thinner為No.2B，粘度50±10”，PMT設定為232℃。 (RMK00438) . 2.5.Printer (Head 1 + Head 3) 2輥印刷砂岩石紋圖案 (NYT37S)。 (RMK00438) . 2.6.Printer 生產時需開熱風。 (RMK00438) . 2.7.Printer Head 4 塗裝KP 1E6172，PMT設定為232℃。 (RMK00438) . 2.8.1E6172 Clear有含骨材，塗裝黏度：先以原液塗裝視塗裝板面狀況作調整。 (RMK00438) . 2.9.Clear稀釋Thinner為No.2B，濾心125μ。 (RMK00438) . 1.第1Pass (RMK00595) . 1.1.線速85mpm，只塗裝正面5μ，背面僅前處理不塗漆。 (RMK00595) . 1.2.正面底漆以R塗裝方式，不允許繩紋或塗佈不均..等塗裝缺陷。 (RMK00595) . 1.3.塗佈量請控制95~105%。 (RMK00595) . 1.4.第1Pass生產不用噴背標。 (RMK00595) . 1.5.★生產印刷第一PASS時，出口請收內捲★ (RMK00595) | 訂單:2508DCD003/003 TOL 無 <生產備註> 事項 |  | 訂單 2508DCD003/003 修改記錄如下: 20250804 16:53:49 (25028) 退火碼: >> S1, 用途碼: >> COA020, 背面標示: >> C811, 訂單背面顏色(五碼): >> BW73X, 背面漆膜厚: >> 15, 背面漆塗漆型式幾塗幾烤: >> 2, 鉻酸鹽: >> Z, 訂單厚度: >> 0.35, 訂單重: >> 20, 重量容許率(下限): >> 10, 重量容許率(上限): >> 10, 訂單寬度: >> 914, 鍍製方式: >> BC, 鋼捲內徑: >> 508, 鋼捲下限重: >> 3, 鋼捲上限重: >> 5, 壓花條件碼: >> -, 表面花紋: >> R, GL鋅花要求下限: >> 0, GL鋅花要求上限: >> 0, 綠色識別碼: >> -, 印刷輥號: >> G34-C1300, 產品代碼: >> PPGL, 皮膜碼: >> -, 單位別: >> M, 油品種類: >> Z, 塗油量: >> Z, 包裝代碼: >> D2 , 保護膜碼: >> -, 客戶試片取樣型式: >> -, 調質碼: >> S, 套筒碼: >> S , 規格: >> CGLCC-20, 製造標準: >> CNS, 表面處理劑種類: >> Z, 表面處理劑塗佈量: >> Z, 伸長率測試: >> N, 硬度測試碼: >> N, 抗拉強度測試: >> N, 降伏強度測試: >> N, 厚度變異: >> -1.6, 訂單正面顏色(五碼): >> NYS3X, 正面漆膜厚: >> NOM, 正面漆塗漆型式幾塗幾烤: >> 2, 修邊碼: >> Y, 重量碼: >> AW, 鋼捲捲向: >> I, 鍍層碼: >> AZ150, | H:厚度偏薄
PPGL | 2508DCD004/001 | 1. 單捲限重檢核 (原料重:18.5~23.5, 分切困難:20.00~21.00, 單捲限重:4.00~5.00)(OFP00031)-{.不符.} | 1. 部分大陸料含B元素超過CNS規範管制，故請原料CNS規範之訂單不要配大陸料 (OFP00684)-{.不符.} | 1. 訂單若有厚度變異，冷軋厚度公差比照烤漆計算公式 , 但最小為 1/2 公差做設定 (OFP00254)-{.不符.} 2. "偏薄要求訂單" 鍍後厚度減 鍍後厚度下限需大於 0.02 MM,以免發生厚度不足狀況 (OFP00369)-{.不符.} 3. 部分大陸料含B元素超過CNS規範管制，故請原料CNS規範之訂單不要配大陸料 (OFP00684)-{.不符.} | 訂單:2508DCD004/001 CPL <生產備註> 事項如下 . 除HGI/ HGL 訂單邊緣不噴油. 其餘皆側緣噴油 (RMK00285) | 訂單:2508DCD004/001 CR1 <生產備註> 事項如下 . 完軋寬度超出管制值上限≦2mm時,冷軋繼續生產並填寫品質異常通報單給鍍鋅線,以便調整張力與板溫 (RMK00278) | 訂單:2508DCD004/001 CR2 <生產備註> 事項如下 . 完軋寬度超出管制值上限≦2mm時,冷軋繼續生產並填寫品質異常通報單給鍍鋅線,以便調整張力與板溫 (RMK00278) | 訂單:2508DCD004/001 CG1 <生產備註> 事項如下 . 平板類,鍍鋅生產時SKIN PASS & T/L 請依據鍍鋅標準規定生產 (RMK00100) . 鍍鋅表面不可有鋅痕、壓痕、凹陷、及刮傷 、應變痕等。 (RMK00100) . 出口鋼捲盤捲後目視不允許有鼓起. (RMK00100) | 訂單:2508DCD004/001 CG2 <生產備註> 事項如下 . 平板類,鍍鋅生產時SKIN PASS & T/L 請依據鍍鋅標準規定生產 (RMK00100) . 鍍鋅表面不可有鋅痕、壓痕、凹陷、及刮傷 、應變痕等。 (RMK00100) . 出口鋼捲盤捲後目視不允許有鼓起. (RMK00100) | 訂單:2508DCD004/001 CC1 <生產備註> 事項如下 . ★品檢注意！JIS&CNS 訂單必須每滿50噸一定要再做一次TEST (RMK00259) | 訂單:2508DCD004/001 CC2 <生產備註> 事項如下 . ★品檢注意！JIS&CNS 訂單必須每滿50噸一定要再做一次TEST (RMK00259) | 訂單:2508DCD004/001 RCL 無 <生產備註> 事項 | 訂單:2508DCD004/001 CCPK 無 <生產備註> 事項 | 訂單:2508DCD004/001 CGQC 無 <品檢備註> 事項 | 訂單:2508DCD004/001 CCQC <品檢備註> 事項如下 . ★品檢注意！JIS&CNS 訂單必須每滿50噸一定要再做一次TEST (RMK00259) | 訂單:2508DCD004/001 TOL 無 <生產備註> 事項 |  | 訂單 2508DCD004/001 修改記錄如下: 20250811 09:06:16 (24025) 退火碼: >> S1, 用途碼: >> CIA008, 背面標示: >> C814, 訂單背面顏色(五碼): >> BW73Y, 背面漆膜厚: >> 12.5, 背面漆塗漆型式幾塗幾烤: >> 2, 鉻酸鹽: >> Z, 訂單厚度: >> 0.52, 訂單重: >> 20, 重量容許率(下限): >> 10, 重量容許率(上限): >> 10, 訂單寬度: >> 1219, 鍍製方式: >> AC, 鋼捲內徑: >> 508, 鋼捲下限重: >> 4, 鋼捲上限重: >> 5, 壓花條件碼: >> -, 表面花紋: >> R, 綠色識別碼: >> -, 印刷輥號: >> -, 產品代碼: >> PPGL, 皮膜碼: >> -, 單位別: >> M, 油品種類: >> Z, 塗油量: >> Z, 包裝代碼: >> D2 , 保護膜碼: >> -, 客戶試片取樣型式: >> -, 調質碼: >> S, 套筒碼: >> R , 規格: >> CGLC400-20, 製造標準: >> CNS, 表面處理劑種類: >> Z, 表面處理劑塗佈量: >> Z, 伸長率測試: >> N, 硬度測試碼: >> N, 抗拉強度測試: >> N, 降伏強度測試: >> N, 厚度變異: >> -1.4, 訂單正面顏色(五碼): >> SY356, 正面漆膜厚: >> 25, 正面漆塗漆型式幾塗幾烤: >> 2, 修邊碼: >> Y, 重量碼: >> AW, 鋼捲捲向: >> I, 鍍層碼: >> AZ150, | H:厚度偏薄
PPSUS | 2508DCD005/001 |  |  | 1. PPSUS&PPAL 單位長度(M/T)要自己算完後修改 SOP內容。RD洗衣機外殼用可用 -0.04～0 去算 (OFP00649)-{.不符.} | 訂單:2508DCD005/001 CPL 無 <生產備註> 事項 | 訂單:2508DCD005/001 CR1 無 <生產備註> 事項 | 訂單:2508DCD005/001 CR2 無 <生產備註> 事項 | 訂單:2508DCD005/001 CG1 無 <生產備註> 事項 | 訂單:2508DCD005/001 CG2 無 <生產備註> 事項 | 訂單:2508DCD005/001 CC1 <生產備註> 事項如下 . 1.入口板厚以平凸分釐卡量測,其W/D距板邊10mm處量測 (RMK00619) . 2.入口急峻度≦0.7%，毛邊(雙平頭分釐卡)≦30μm(一定要落實記錄，以作為品質追蹤依據) (RMK00619) . 3.出/入口鼓起≦0.5mm超出管制規格請TSD送RCL確認板形 (RMK00619) . 4.前處理皮膜Si=14±5 mg/m2於CC2品檢室Twin-X:NRC350-Si(SUS304)檢測 (RMK00619) . 5.其餘品質管制若無特別註明，則以對應的烤漆產品用途管制 (RMK00619) . 6.【捲取+套桶】出口一律 STAGGER 捲取，並使用比訂單寬度"加寬"的套桶（一般為"P"，超低光澤與印刷為"S"） (RMK00619) | 訂單:2508DCD005/001 CC2 <生產備註> 事項如下 . 1.入口板厚以平凸分釐卡量測,其W/D距板邊10mm處量測 (RMK00619) . 2.入口急峻度≦0.7%，毛邊(雙平頭分釐卡)≦30μm(一定要落實記錄，以作為品質追蹤依據) (RMK00619) . 3.出/入口鼓起≦0.5mm超出管制規格請TSD送RCL確認板形 (RMK00619) . 4.前處理皮膜Si=14±5 mg/m2於CC2品檢室Twin-X:NRC350-Si(SUS304)檢測 (RMK00619) . 5.其餘品質管制若無特別註明，則以對應的烤漆產品用途管制 (RMK00619) . 6.【捲取+套桶】出口一律 STAGGER 捲取，並使用比訂單寬度"加寬"的套桶（一般為"P"，超低光澤與印刷為"S"） (RMK00619) | 訂單:2508DCD005/001 RCL 無 <生產備註> 事項 | 訂單:2508DCD005/001 CCPK 無 <生產備註> 事項 | 訂單:2508DCD005/001 CGQC 無 <品檢備註> 事項 | 訂單:2508DCD005/001 CCQC <品檢備註> 事項如下 . 1.入口板厚以平凸分釐卡量測,其W/D距板邊10mm處量測 (RMK00619) . 2.入口急峻度≦0.7%，毛邊(雙平頭分釐卡)≦30μm(一定要落實記錄，以作為品質追蹤依據) (RMK00619) . 3.出/入口鼓起≦0.5mm超出管制規格請TSD送RCL確認板形 (RMK00619) . 4.前處理皮膜Si=14±5 mg/m2於CC2品檢室Twin-X:NRC350-Si(SUS304)檢測 (RMK00619) . 5.其餘品質管制若無特別註明，則以對應的烤漆產品用途管制 (RMK00619) . 6.【捲取+套桶】出口一律 STAGGER 捲取，並使用比訂單寬度"加寬"的套桶（一般為"P"，超低光澤與印刷為"S"） (RMK00619) | 訂單:2508DCD005/001 TOL 無 <生產備註> 事項 |  | 訂單 2508DCD005/001 修改記錄如下: 20250818 15:29:46 (22030) 退火碼: >> S1, 用途碼: >> CIA008, 背面標示: >> C989, 訂單背面顏色(五碼): >> BW73Y, 背面漆膜厚: >> 12.5, 背面漆塗漆型式幾塗幾烤: >> 2, 鉻酸鹽: >> Z, 訂單厚度: >> 0.46, 訂單重: >> 20, 重量容許率(下限): >> 10, 重量容許率(上限): >> 10, 訂單寬度: >> 914, 鍍製方式: >> BC, 鋼捲內徑: >> 508, 鋼捲下限重: >> 3, 鋼捲上限重: >> 5, 壓花條件碼: >> -, 表面花紋: >> -, 綠色識別碼: >> -, 印刷輥號: >> -, 產品代碼: >> PPSUS, 皮膜碼: >> -, 單位別: >> M, 油品種類: >> Z, 塗油量: >> Z, 包裝代碼: >> A3 , 保護膜碼: >> -, 客戶試片取樣型式: >> -, 調質碼: >> S, 套筒碼: >> P , 規格: >> CSUS304-20, 製造標準: >> SYSCO, 表面處理劑種類: >> Z, 表面處理劑塗佈量: >> Z, 伸長率測試: >> N, 硬度測試碼: >> N, 抗拉強度測試: >> N, 降伏強度測試: >> N, 訂單正面顏色(五碼): >> 1C460, 正面漆膜厚: >> 25, 正面漆塗漆型式幾塗幾烤: >> 2, 修邊碼: >> Y, 重量碼: >> AW, 鋼捲捲向: >> I, 鍍層碼: >> -, 20250822 10:30:09 (22030) 訂單重: 20 >> 15, | *:
PPSUS | 2508DCD005/002 |  |  | 1. PPSUS&PPAL 單位長度(M/T)要自己算完後修改 SOP內容。RD洗衣機外殼用可用 -0.04～0 去算 (OFP00649)-{.不符.} | 訂單:2508DCD005/002 CPL 無 <生產備註> 事項 | 訂單:2508DCD005/002 CR1 無 <生產備註> 事項 | 訂單:2508DCD005/002 CR2 無 <生產備註> 事項 | 訂單:2508DCD005/002 CG1 無 <生產備註> 事項 | 訂單:2508DCD005/002 CG2 無 <生產備註> 事項 | 訂單:2508DCD005/002 CC1 <生產備註> 事項如下 . 1.入口板厚以平凸分釐卡量測,其W/D距板邊10mm處量測 (RMK00619) . 2.入口急峻度≦0.7%，毛邊(雙平頭分釐卡)≦30μm(一定要落實記錄，以作為品質追蹤依據) (RMK00619) . 3.出/入口鼓起≦0.5mm超出管制規格請TSD送RCL確認板形 (RMK00619) . 4.前處理皮膜Si=14±5 mg/m2於CC2品檢室Twin-X:NRC350-Si(SUS304)檢測 (RMK00619) . 5.其餘品質管制若無特別註明，則以對應的烤漆產品用途管制 (RMK00619) . 6.【捲取+套桶】出口一律 STAGGER 捲取，並使用比訂單寬度"加寬"的套桶（一般為"P"，超低光澤與印刷為"S"） (RMK00619) | 訂單:2508DCD005/002 CC2 <生產備註> 事項如下 . 1.入口板厚以平凸分釐卡量測,其W/D距板邊10mm處量測 (RMK00619) . 2.入口急峻度≦0.7%，毛邊(雙平頭分釐卡)≦30μm(一定要落實記錄，以作為品質追蹤依據) (RMK00619) . 3.出/入口鼓起≦0.5mm超出管制規格請TSD送RCL確認板形 (RMK00619) . 4.前處理皮膜Si=14±5 mg/m2於CC2品檢室Twin-X:NRC350-Si(SUS304)檢測 (RMK00619) . 5.其餘品質管制若無特別註明，則以對應的烤漆產品用途管制 (RMK00619) . 6.【捲取+套桶】出口一律 STAGGER 捲取，並使用比訂單寬度"加寬"的套桶（一般為"P"，超低光澤與印刷為"S"） (RMK00619) | 訂單:2508DCD005/002 RCL 無 <生產備註> 事項 | 訂單:2508DCD005/002 CCPK 無 <生產備註> 事項 | 訂單:2508DCD005/002 CGQC 無 <品檢備註> 事項 | 訂單:2508DCD005/002 CCQC <品檢備註> 事項如下 . 1.入口板厚以平凸分釐卡量測,其W/D距板邊10mm處量測 (RMK00619) . 2.入口急峻度≦0.7%，毛邊(雙平頭分釐卡)≦30μm(一定要落實記錄，以作為品質追蹤依據) (RMK00619) . 3.出/入口鼓起≦0.5mm超出管制規格請TSD送RCL確認板形 (RMK00619) . 4.前處理皮膜Si=14±5 mg/m2於CC2品檢室Twin-X:NRC350-Si(SUS304)檢測 (RMK00619) . 5.其餘品質管制若無特別註明，則以對應的烤漆產品用途管制 (RMK00619) . 6.【捲取+套桶】出口一律 STAGGER 捲取，並使用比訂單寬度"加寬"的套桶（一般為"P"，超低光澤與印刷為"S"） (RMK00619) | 訂單:2508DCD005/002 TOL 無 <生產備註> 事項 |  | 訂單 2508DCD005/002 修改記錄如下: 20250818 15:29:51 (22030) 退火碼: >> S1, 用途碼: >> CIA008, 背面標示: >> C989, 訂單背面顏色(五碼): >> BW73Y, 背面漆膜厚: >> 12.5, 背面漆塗漆型式幾塗幾烤: >> 2, 鉻酸鹽: >> Z, 訂單厚度: >> 0.46, 訂單重: >> 20, 重量容許率(下限): >> 10, 重量容許率(上限): >> 10, 訂單寬度: >> 914, 鍍製方式: >> BC, 鋼捲內徑: >> 508, 鋼捲下限重: >> 3, 鋼捲上限重: >> 5, 壓花條件碼: >> -, 表面花紋: >> -, 綠色識別碼: >> -, 印刷輥號: >> -, 產品代碼: >> PPSUS, 皮膜碼: >> -, 單位別: >> M, 油品種類: >> Z, 塗油量: >> Z, 包裝代碼: >> A3 , 保護膜碼: >> -, 客戶試片取樣型式: >> -, 調質碼: >> S, 套筒碼: >> S , 規格: >> CSUS304-20, 製造標準: >> SYSCO, 表面處理劑種類: >> Z, 表面處理劑塗佈量: >> Z, 伸長率測試: >> N, 硬度測試碼: >> N, 抗拉強度測試: >> N, 降伏強度測試: >> N, 訂單正面顏色(五碼): >> RYF89, 正面漆膜厚: >> 25, 正面漆塗漆型式幾塗幾烤: >> 2, 修邊碼: >> Y, 重量碼: >> AW, 鋼捲捲向: >> I, 鍍層碼: >> -, 20250820 13:48:00 (22030) 訂單正面顏色(五碼): RYF89 >> 2Y730, 20250820 13:48:53 (22030) 套筒碼: S >> P , 20250822 10:30:11 (22030) 訂單重: 20 >> 15, | *: | [訂單訊息通知] 2025/08/20 上午 11:07:53 *** (林郁潔 >> 通知 >> Edwy Chin, YuLung Kung, B.S. Wan) 訊息 : 客戶欲修改色碼，請協助退單。
PPSUS | 2508DCD006/001 |  |  | 1. PPSUS&PPAL 單位長度(M/T)要自己算完後修改 SOP內容。RD洗衣機外殼用可用 -0.04～0 去算 (OFP00649)-{.不符.} | 訂單:2508DCD006/001 CPL 無 <生產備註> 事項 | 訂單:2508DCD006/001 CR1 無 <生產備註> 事項 | 訂單:2508DCD006/001 CR2 無 <生產備註> 事項 | 訂單:2508DCD006/001 CG1 無 <生產備註> 事項 | 訂單:2508DCD006/001 CG2 無 <生產備註> 事項 | 訂單:2508DCD006/001 CC1 <生產備註> 事項如下 . 1.入口板厚以平凸分釐卡量測,其W/D距板邊10mm處量測 (RMK00619) . 2.入口急峻度≦0.7%，毛邊(雙平頭分釐卡)≦30μm(一定要落實記錄，以作為品質追蹤依據) (RMK00619) . 3.出/入口鼓起≦0.5mm超出管制規格請TSD送RCL確認板形 (RMK00619) . 4.前處理皮膜Si=14±5 mg/m2於CC2品檢室Twin-X:NRC350-Si(SUS304)檢測 (RMK00619) . 5.其餘品質管制若無特別註明，則以對應的烤漆產品用途管制 (RMK00619) . 6.【捲取+套桶】出口一律 STAGGER 捲取，並使用比訂單寬度"加寬"的套桶（一般為"P"，超低光澤與印刷為"S"） (RMK00619) | 訂單:2508DCD006/001 CC2 <生產備註> 事項如下 . 1.入口板厚以平凸分釐卡量測,其W/D距板邊10mm處量測 (RMK00619) . 2.入口急峻度≦0.7%，毛邊(雙平頭分釐卡)≦30μm(一定要落實記錄，以作為品質追蹤依據) (RMK00619) . 3.出/入口鼓起≦0.5mm超出管制規格請TSD送RCL確認板形 (RMK00619) . 4.前處理皮膜Si=14±5 mg/m2於CC2品檢室Twin-X:NRC350-Si(SUS304)檢測 (RMK00619) . 5.其餘品質管制若無特別註明，則以對應的烤漆產品用途管制 (RMK00619) . 6.【捲取+套桶】出口一律 STAGGER 捲取，並使用比訂單寬度"加寬"的套桶（一般為"P"，超低光澤與印刷為"S"） (RMK00619) | 訂單:2508DCD006/001 RCL 無 <生產備註> 事項 | 訂單:2508DCD006/001 CCPK 無 <生產備註> 事項 | 訂單:2508DCD006/001 CGQC 無 <品檢備註> 事項 | 訂單:2508DCD006/001 CCQC <品檢備註> 事項如下 . 1.入口板厚以平凸分釐卡量測,其W/D距板邊10mm處量測 (RMK00619) . 2.入口急峻度≦0.7%，毛邊(雙平頭分釐卡)≦30μm(一定要落實記錄，以作為品質追蹤依據) (RMK00619) . 3.出/入口鼓起≦0.5mm超出管制規格請TSD送RCL確認板形 (RMK00619) . 4.前處理皮膜Si=14±5 mg/m2於CC2品檢室Twin-X:NRC350-Si(SUS304)檢測 (RMK00619) . 5.其餘品質管制若無特別註明，則以對應的烤漆產品用途管制 (RMK00619) . 6.【捲取+套桶】出口一律 STAGGER 捲取，並使用比訂單寬度"加寬"的套桶（一般為"P"，超低光澤與印刷為"S"） (RMK00619) | 訂單:2508DCD006/001 TOL 無 <生產備註> 事項 |  | 訂單 2508DCD006/001 修改記錄如下: 20250818 15:28:29 (22030) 退火碼: >> S1, 用途碼: >> CIA008, 背面標示: >> C989, 訂單背面顏色(五碼): >> BW73Y, 背面漆膜厚: >> 12.5, 背面漆塗漆型式幾塗幾烤: >> 2, 鉻酸鹽: >> Z, 訂單厚度: >> 0.46, 訂單重: >> 40, 重量容許率(下限): >> 10, 重量容許率(上限): >> 10, 訂單寬度: >> 914, 鍍製方式: >> BC, 鋼捲內徑: >> 508, 鋼捲下限重: >> 3, 鋼捲上限重: >> 5, 壓花條件碼: >> -, 表面花紋: >> -, 綠色識別碼: >> -, 印刷輥號: >> -, 產品代碼: >> PPSUS, 皮膜碼: >> -, 單位別: >> M, 油品種類: >> Z, 塗油量: >> Z, 包裝代碼: >> A3 , 保護膜碼: >> -, 客戶試片取樣型式: >> -, 調質碼: >> S, 套筒碼: >> P , 規格: >> CSUS304-20, 製造標準: >> SYSCO, 表面處理劑種類: >> Z, 表面處理劑塗佈量: >> Z, 伸長率測試: >> N, 硬度測試碼: >> N, 抗拉強度測試: >> N, 降伏強度測試: >> N, 訂單正面顏色(五碼): >> 2Y730, 正面漆膜厚: >> 25, 正面漆塗漆型式幾塗幾烤: >> 2, 修邊碼: >> Y, 重量碼: >> AW, 鋼捲捲向: >> I, 鍍層碼: >> -, | *:
PPSUS | 2508DCD007/001 |  |  | 1. PPSUS&PPAL 單位長度(M/T)要自己算完後修改 SOP內容。RD洗衣機外殼用可用 -0.04～0 去算 (OFP00649)-{.不符.} | 訂單:2508DCD007/001 CPL 無 <生產備註> 事項 | 訂單:2508DCD007/001 CR1 無 <生產備註> 事項 | 訂單:2508DCD007/001 CR2 無 <生產備註> 事項 | 訂單:2508DCD007/001 CG1 無 <生產備註> 事項 | 訂單:2508DCD007/001 CG2 無 <生產備註> 事項 | 訂單:2508DCD007/001 CC1 <生產備註> 事項如下 . 1.入口板厚以平凸分釐卡量測,其W/D距板邊10mm處量測 (RMK00619) . 2.入口急峻度≦0.7%，毛邊(雙平頭分釐卡)≦30μm(一定要落實記錄，以作為品質追蹤依據) (RMK00619) . 3.出/入口鼓起≦0.5mm超出管制規格請TSD送RCL確認板形 (RMK00619) . 4.前處理皮膜Si=14±5 mg/m2於CC2品檢室Twin-X:NRC350-Si(SUS304)檢測 (RMK00619) . 5.其餘品質管制若無特別註明，則以對應的烤漆產品用途管制 (RMK00619) . 6.【捲取+套桶】出口一律 STAGGER 捲取，並使用比訂單寬度"加寬"的套桶（一般為"P"，超低光澤與印刷為"S"） (RMK00619) | 訂單:2508DCD007/001 CC2 <生產備註> 事項如下 . 1.入口板厚以平凸分釐卡量測,其W/D距板邊10mm處量測 (RMK00619) . 2.入口急峻度≦0.7%，毛邊(雙平頭分釐卡)≦30μm(一定要落實記錄，以作為品質追蹤依據) (RMK00619) . 3.出/入口鼓起≦0.5mm超出管制規格請TSD送RCL確認板形 (RMK00619) . 4.前處理皮膜Si=14±5 mg/m2於CC2品檢室Twin-X:NRC350-Si(SUS304)檢測 (RMK00619) . 5.其餘品質管制若無特別註明，則以對應的烤漆產品用途管制 (RMK00619) . 6.【捲取+套桶】出口一律 STAGGER 捲取，並使用比訂單寬度"加寬"的套桶（一般為"P"，超低光澤與印刷為"S"） (RMK00619) | 訂單:2508DCD007/001 RCL 無 <生產備註> 事項 | 訂單:2508DCD007/001 CCPK 無 <生產備註> 事項 | 訂單:2508DCD007/001 CGQC 無 <品檢備註> 事項 | 訂單:2508DCD007/001 CCQC <品檢備註> 事項如下 . 1.入口板厚以平凸分釐卡量測,其W/D距板邊10mm處量測 (RMK00619) . 2.入口急峻度≦0.7%，毛邊(雙平頭分釐卡)≦30μm(一定要落實記錄，以作為品質追蹤依據) (RMK00619) . 3.出/入口鼓起≦0.5mm超出管制規格請TSD送RCL確認板形 (RMK00619) . 4.前處理皮膜Si=14±5 mg/m2於CC2品檢室Twin-X:NRC350-Si(SUS304)檢測 (RMK00619) . 5.其餘品質管制若無特別註明，則以對應的烤漆產品用途管制 (RMK00619) . 6.【捲取+套桶】出口一律 STAGGER 捲取，並使用比訂單寬度"加寬"的套桶（一般為"P"，超低光澤與印刷為"S"） (RMK00619) | 訂單:2508DCD007/001 TOL 無 <生產備註> 事項 |  | 訂單 2508DCD007/001 修改記錄如下: 20250820 08:19:53 (24025) 退火碼: >> S1, 用途碼: >> CIA008, 背面標示: >> C989, 訂單背面顏色(五碼): >> BW73Y, 背面漆膜厚: >> 12.5, 背面漆塗漆型式幾塗幾烤: >> 2, 鉻酸鹽: >> Z, 訂單厚度: >> 0.46, 訂單重: >> 45, 重量容許率(下限): >> 10, 重量容許率(上限): >> 10, 訂單寬度: >> 914, 鍍製方式: >> BC, 鋼捲內徑: >> 508, 鋼捲下限重: >> 4, 鋼捲上限重: >> 4.9, 壓花條件碼: >> -, 表面花紋: >> -, 綠色識別碼: >> -, 印刷輥號: >> -, 產品代碼: >> PPSUS, 皮膜碼: >> -, 單位別: >> M, 油品種類: >> Z, 塗油量: >> Z, 包裝代碼: >> A3 , 保護膜碼: >> -, 客戶試片取樣型式: >> -, 調質碼: >> S, 套筒碼: >> P , 規格: >> CSUS304-20, 製造標準: >> SYSCO, 表面處理劑種類: >> Z, 表面處理劑塗佈量: >> Z, 伸長率測試: >> N, 硬度測試碼: >> N, 抗拉強度測試: >> N, 降伏強度測試: >> N, 厚度變異: >> 0, 訂單正面顏色(五碼): >> 1C460, 正面漆膜厚: >> 25, 正面漆塗漆型式幾塗幾烤: >> 2, 修邊碼: >> Y, 重量碼: >> AW, 鋼捲捲向: >> I, 鍍層碼: >> -, 20250820 16:35:16 (24025) 訂單重: 45 >> 60, | *:
PPSUS | 2508DCD007/002 |  |  | 1. PPSUS&PPAL 單位長度(M/T)要自己算完後修改 SOP內容。RD洗衣機外殼用可用 -0.04～0 去算 (OFP00649)-{.不符.} | 訂單:2508DCD007/002 CPL 無 <生產備註> 事項 | 訂單:2508DCD007/002 CR1 無 <生產備註> 事項 | 訂單:2508DCD007/002 CR2 無 <生產備註> 事項 | 訂單:2508DCD007/002 CG1 無 <生產備註> 事項 | 訂單:2508DCD007/002 CG2 無 <生產備註> 事項 | 訂單:2508DCD007/002 CC1 <生產備註> 事項如下 . 1.入口板厚以平凸分釐卡量測,其W/D距板邊10mm處量測 (RMK00619) . 2.入口急峻度≦0.7%，毛邊(雙平頭分釐卡)≦30μm(一定要落實記錄，以作為品質追蹤依據) (RMK00619) . 3.出/入口鼓起≦0.5mm超出管制規格請TSD送RCL確認板形 (RMK00619) . 4.前處理皮膜Si=14±5 mg/m2於CC2品檢室Twin-X:NRC350-Si(SUS304)檢測 (RMK00619) . 5.其餘品質管制若無特別註明，則以對應的烤漆產品用途管制 (RMK00619) . 6.【捲取+套桶】出口一律 STAGGER 捲取，並使用比訂單寬度"加寬"的套桶（一般為"P"，超低光澤與印刷為"S"） (RMK00619) | 訂單:2508DCD007/002 CC2 <生產備註> 事項如下 . 1.入口板厚以平凸分釐卡量測,其W/D距板邊10mm處量測 (RMK00619) . 2.入口急峻度≦0.7%，毛邊(雙平頭分釐卡)≦30μm(一定要落實記錄，以作為品質追蹤依據) (RMK00619) . 3.出/入口鼓起≦0.5mm超出管制規格請TSD送RCL確認板形 (RMK00619) . 4.前處理皮膜Si=14±5 mg/m2於CC2品檢室Twin-X:NRC350-Si(SUS304)檢測 (RMK00619) . 5.其餘品質管制若無特別註明，則以對應的烤漆產品用途管制 (RMK00619) . 6.【捲取+套桶】出口一律 STAGGER 捲取，並使用比訂單寬度"加寬"的套桶（一般為"P"，超低光澤與印刷為"S"） (RMK00619) | 訂單:2508DCD007/002 RCL 無 <生產備註> 事項 | 訂單:2508DCD007/002 CCPK 無 <生產備註> 事項 | 訂單:2508DCD007/002 CGQC 無 <品檢備註> 事項 | 訂單:2508DCD007/002 CCQC <品檢備註> 事項如下 . 1.入口板厚以平凸分釐卡量測,其W/D距板邊10mm處量測 (RMK00619) . 2.入口急峻度≦0.7%，毛邊(雙平頭分釐卡)≦30μm(一定要落實記錄，以作為品質追蹤依據) (RMK00619) . 3.出/入口鼓起≦0.5mm超出管制規格請TSD送RCL確認板形 (RMK00619) . 4.前處理皮膜Si=14±5 mg/m2於CC2品檢室Twin-X:NRC350-Si(SUS304)檢測 (RMK00619) . 5.其餘品質管制若無特別註明，則以對應的烤漆產品用途管制 (RMK00619) . 6.【捲取+套桶】出口一律 STAGGER 捲取，並使用比訂單寬度"加寬"的套桶（一般為"P"，超低光澤與印刷為"S"） (RMK00619) | 訂單:2508DCD007/002 TOL 無 <生產備註> 事項 |  | 訂單 2508DCD007/002 修改記錄如下: 20250820 08:20:01 (24025) 退火碼: >> S1, 用途碼: >> CIA008, 背面標示: >> C989, 訂單背面顏色(五碼): >> BW73Y, 背面漆膜厚: >> 12.5, 背面漆塗漆型式幾塗幾烤: >> 2, 鉻酸鹽: >> Z, 訂單厚度: >> 0.46, 訂單重: >> 45, 重量容許率(下限): >> 10, 重量容許率(上限): >> 10, 訂單寬度: >> 914, 鍍製方式: >> BC, 鋼捲內徑: >> 508, 鋼捲下限重: >> 4, 鋼捲上限重: >> 4.9, 壓花條件碼: >> -, 表面花紋: >> -, 綠色識別碼: >> -, 印刷輥號: >> -, 產品代碼: >> PPSUS, 皮膜碼: >> -, 單位別: >> M, 油品種類: >> Z, 塗油量: >> Z, 包裝代碼: >> A3 , 保護膜碼: >> -, 客戶試片取樣型式: >> -, 調質碼: >> S, 套筒碼: >> P , 規格: >> CSUS304-20, 製造標準: >> SYSCO, 表面處理劑種類: >> Z, 表面處理劑塗佈量: >> Z, 伸長率測試: >> N, 硬度測試碼: >> N, 抗拉強度測試: >> N, 降伏強度測試: >> N, 厚度變異: >> 0, 訂單正面顏色(五碼): >> 1G380, 正面漆膜厚: >> 25, 正面漆塗漆型式幾塗幾烤: >> 2, 修邊碼: >> Y, 重量碼: >> AW, 鋼捲捲向: >> I, 鍍層碼: >> -, | *:
PPSUS | 2508DCD007/003 |  |  | 1. PPSUS&PPAL 單位長度(M/T)要自己算完後修改 SOP內容。RD洗衣機外殼用可用 -0.04～0 去算 (OFP00649)-{.不符.} | 訂單:2508DCD007/003 CPL 無 <生產備註> 事項 | 訂單:2508DCD007/003 CR1 無 <生產備註> 事項 | 訂單:2508DCD007/003 CR2 無 <生產備註> 事項 | 訂單:2508DCD007/003 CG1 無 <生產備註> 事項 | 訂單:2508DCD007/003 CG2 無 <生產備註> 事項 | 訂單:2508DCD007/003 CC1 <生產備註> 事項如下 . 【抽氣量】白色系在CC1生產時,FINISH抽氣量請設定250,如生產中發生色差b值異常升高,請股長再加大抽氣量因應 (RMK00560) . 1.入口板厚以平凸分釐卡量測,其W/D距板邊10mm處量測 (RMK00619) . 2.入口急峻度≦0.7%，毛邊(雙平頭分釐卡)≦30μm(一定要落實記錄，以作為品質追蹤依據) (RMK00619) . 3.出/入口鼓起≦0.5mm超出管制規格請TSD送RCL確認板形 (RMK00619) . 4.前處理皮膜Si=14±5 mg/m2於CC2品檢室Twin-X:NRC350-Si(SUS304)檢測 (RMK00619) . 5.其餘品質管制若無特別註明，則以對應的烤漆產品用途管制 (RMK00619) . 6.【捲取+套桶】出口一律 STAGGER 捲取，並使用比訂單寬度"加寬"的套桶（一般為"P"，超低光澤與印刷為"S"） (RMK00619) | 訂單:2508DCD007/003 CC2 <生產備註> 事項如下 . 【抽氣量】白色系在CC1生產時,FINISH抽氣量請設定250,如生產中發生色差b值異常升高,請股長再加大抽氣量因應 (RMK00560) . 1.入口板厚以平凸分釐卡量測,其W/D距板邊10mm處量測 (RMK00619) . 2.入口急峻度≦0.7%，毛邊(雙平頭分釐卡)≦30μm(一定要落實記錄，以作為品質追蹤依據) (RMK00619) . 3.出/入口鼓起≦0.5mm超出管制規格請TSD送RCL確認板形 (RMK00619) . 4.前處理皮膜Si=14±5 mg/m2於CC2品檢室Twin-X:NRC350-Si(SUS304)檢測 (RMK00619) . 5.其餘品質管制若無特別註明，則以對應的烤漆產品用途管制 (RMK00619) . 6.【捲取+套桶】出口一律 STAGGER 捲取，並使用比訂單寬度"加寬"的套桶（一般為"P"，超低光澤與印刷為"S"） (RMK00619) | 訂單:2508DCD007/003 RCL 無 <生產備註> 事項 | 訂單:2508DCD007/003 CCPK 無 <生產備註> 事項 | 訂單:2508DCD007/003 CGQC 無 <品檢備註> 事項 | 訂單:2508DCD007/003 CCQC <品檢備註> 事項如下 . 1.入口板厚以平凸分釐卡量測,其W/D距板邊10mm處量測 (RMK00619) . 2.入口急峻度≦0.7%，毛邊(雙平頭分釐卡)≦30μm(一定要落實記錄，以作為品質追蹤依據) (RMK00619) . 3.出/入口鼓起≦0.5mm超出管制規格請TSD送RCL確認板形 (RMK00619) . 4.前處理皮膜Si=14±5 mg/m2於CC2品檢室Twin-X:NRC350-Si(SUS304)檢測 (RMK00619) . 5.其餘品質管制若無特別註明，則以對應的烤漆產品用途管制 (RMK00619) . 6.【捲取+套桶】出口一律 STAGGER 捲取，並使用比訂單寬度"加寬"的套桶（一般為"P"，超低光澤與印刷為"S"） (RMK00619) | 訂單:2508DCD007/003 TOL 無 <生產備註> 事項 |  | 訂單 2508DCD007/003 修改記錄如下: 20250820 08:20:03 (24025) 退火碼: >> S1, 用途碼: >> CIA008, 背面標示: >> C989, 訂單背面顏色(五碼): >> BW73Y, 背面漆膜厚: >> 12.5, 背面漆塗漆型式幾塗幾烤: >> 2, 鉻酸鹽: >> Z, 訂單厚度: >> 0.46, 訂單重: >> 25, 重量容許率(下限): >> 10, 重量容許率(上限): >> 10, 訂單寬度: >> 914, 鍍製方式: >> BC, 鋼捲內徑: >> 508, 鋼捲下限重: >> 4, 鋼捲上限重: >> 4.9, 壓花條件碼: >> -, 表面花紋: >> -, 綠色識別碼: >> -, 印刷輥號: >> -, 產品代碼: >> PPSUS, 皮膜碼: >> -, 單位別: >> M, 油品種類: >> Z, 塗油量: >> Z, 包裝代碼: >> A3 , 保護膜碼: >> -, 客戶試片取樣型式: >> -, 調質碼: >> S, 套筒碼: >> P , 規格: >> CSUS304-20, 製造標準: >> SYSCO, 表面處理劑種類: >> Z, 表面處理劑塗佈量: >> Z, 伸長率測試: >> N, 硬度測試碼: >> N, 抗拉強度測試: >> N, 降伏強度測試: >> N, 厚度變異: >> 0, 訂單正面顏色(五碼): >> 1W080, 正面漆膜厚: >> 25, 正面漆塗漆型式幾塗幾烤: >> 2, 修邊碼: >> Y, 重量碼: >> AW, 鋼捲捲向: >> I, 鍍層碼: >> -, | *:
PPSUS | 2508DCD007/004 |  |  | 1. PPSUS&PPAL 單位長度(M/T)要自己算完後修改 SOP內容。RD洗衣機外殼用可用 -0.04～0 去算 (OFP00649)-{.不符.} | 訂單:2508DCD007/004 CPL 無 <生產備註> 事項 | 訂單:2508DCD007/004 CR1 無 <生產備註> 事項 | 訂單:2508DCD007/004 CR2 無 <生產備註> 事項 | 訂單:2508DCD007/004 CG1 無 <生產備註> 事項 | 訂單:2508DCD007/004 CG2 無 <生產備註> 事項 | 訂單:2508DCD007/004 CC1 <生產備註> 事項如下 . 1.入口板厚以平凸分釐卡量測,其W/D距板邊10mm處量測 (RMK00619) . 2.入口急峻度≦0.7%，毛邊(雙平頭分釐卡)≦30μm(一定要落實記錄，以作為品質追蹤依據) (RMK00619) . 3.出/入口鼓起≦0.5mm超出管制規格請TSD送RCL確認板形 (RMK00619) . 4.前處理皮膜Si=14±5 mg/m2於CC2品檢室Twin-X:NRC350-Si(SUS304)檢測 (RMK00619) . 5.其餘品質管制若無特別註明，則以對應的烤漆產品用途管制 (RMK00619) . 6.【捲取+套桶】出口一律 STAGGER 捲取，並使用比訂單寬度"加寬"的套桶（一般為"P"，超低光澤與印刷為"S"） (RMK00619) | 訂單:2508DCD007/004 CC2 <生產備註> 事項如下 . 1.入口板厚以平凸分釐卡量測,其W/D距板邊10mm處量測 (RMK00619) . 2.入口急峻度≦0.7%，毛邊(雙平頭分釐卡)≦30μm(一定要落實記錄，以作為品質追蹤依據) (RMK00619) . 3.出/入口鼓起≦0.5mm超出管制規格請TSD送RCL確認板形 (RMK00619) . 4.前處理皮膜Si=14±5 mg/m2於CC2品檢室Twin-X:NRC350-Si(SUS304)檢測 (RMK00619) . 5.其餘品質管制若無特別註明，則以對應的烤漆產品用途管制 (RMK00619) . 6.【捲取+套桶】出口一律 STAGGER 捲取，並使用比訂單寬度"加寬"的套桶（一般為"P"，超低光澤與印刷為"S"） (RMK00619) | 訂單:2508DCD007/004 RCL 無 <生產備註> 事項 | 訂單:2508DCD007/004 CCPK 無 <生產備註> 事項 | 訂單:2508DCD007/004 CGQC 無 <品檢備註> 事項 | 訂單:2508DCD007/004 CCQC <品檢備註> 事項如下 . 1.入口板厚以平凸分釐卡量測,其W/D距板邊10mm處量測 (RMK00619) . 2.入口急峻度≦0.7%，毛邊(雙平頭分釐卡)≦30μm(一定要落實記錄，以作為品質追蹤依據) (RMK00619) . 3.出/入口鼓起≦0.5mm超出管制規格請TSD送RCL確認板形 (RMK00619) . 4.前處理皮膜Si=14±5 mg/m2於CC2品檢室Twin-X:NRC350-Si(SUS304)檢測 (RMK00619) . 5.其餘品質管制若無特別註明，則以對應的烤漆產品用途管制 (RMK00619) . 6.【捲取+套桶】出口一律 STAGGER 捲取，並使用比訂單寬度"加寬"的套桶（一般為"P"，超低光澤與印刷為"S"） (RMK00619) | 訂單:2508DCD007/004 TOL 無 <生產備註> 事項 |  | 訂單 2508DCD007/004 修改記錄如下: 20250901 11:32:50 (24025) 退火碼: >> S1, 用途碼: >> CIA008, 背面標示: >> C989, 訂單背面顏色(五碼): >> BW73Y, 背面漆膜厚: >> 12.5, 背面漆塗漆型式幾塗幾烤: >> 2, 鉻酸鹽: >> Z, 訂單厚度: >> 0.46, 訂單重: >> 100, 重量容許率(下限): >> 10, 重量容許率(上限): >> 10, 訂單寬度: >> 914, 鍍製方式: >> BC, 鋼捲內徑: >> 508, 鋼捲下限重: >> 4, 鋼捲上限重: >> 4.9, 壓花條件碼: >> -, 表面花紋: >> -, 綠色識別碼: >> -, 印刷輥號: >> -, 產品代碼: >> PPSUS, 皮膜碼: >> -, 單位別: >> M, 油品種類: >> Z, 塗油量: >> Z, 包裝代碼: >> A3 , 保護膜碼: >> -, 客戶試片取樣型式: >> -, 調質碼: >> S, 套筒碼: >> P , 規格: >> CSUS304-20, 製造標準: >> SYSCO, 表面處理劑種類: >> Z, 表面處理劑塗佈量: >> Z, 伸長率測試: >> N, 硬度測試碼: >> N, 抗拉強度測試: >> N, 降伏強度測試: >> N, 厚度變異: >> 0, 訂單正面顏色(五碼): >> 1C460, 正面漆膜厚: >> 25, 正面漆塗漆型式幾塗幾烤: >> 2, 修邊碼: >> Y, 重量碼: >> AW, 鋼捲捲向: >> I, 鍍層碼: >> -, | *:
PPSUS | 2508DCD007/005 |  |  | 1. PPSUS&PPAL 單位長度(M/T)要自己算完後修改 SOP內容。RD洗衣機外殼用可用 -0.04～0 去算 (OFP00649)-{.不符.} | 訂單:2508DCD007/005 CPL 無 <生產備註> 事項 | 訂單:2508DCD007/005 CR1 無 <生產備註> 事項 | 訂單:2508DCD007/005 CR2 無 <生產備註> 事項 | 訂單:2508DCD007/005 CG1 無 <生產備註> 事項 | 訂單:2508DCD007/005 CG2 無 <生產備註> 事項 | 訂單:2508DCD007/005 CC1 <生產備註> 事項如下 . 1.入口板厚以平凸分釐卡量測,其W/D距板邊10mm處量測 (RMK00619) . 2.入口急峻度≦0.7%，毛邊(雙平頭分釐卡)≦30μm(一定要落實記錄，以作為品質追蹤依據) (RMK00619) . 3.出/入口鼓起≦0.5mm超出管制規格請TSD送RCL確認板形 (RMK00619) . 4.前處理皮膜Si=14±5 mg/m2於CC2品檢室Twin-X:NRC350-Si(SUS304)檢測 (RMK00619) . 5.其餘品質管制若無特別註明，則以對應的烤漆產品用途管制 (RMK00619) . 6.【捲取+套桶】出口一律 STAGGER 捲取，並使用比訂單寬度"加寬"的套桶（一般為"P"，超低光澤與印刷為"S"） (RMK00619) | 訂單:2508DCD007/005 CC2 <生產備註> 事項如下 . 1.入口板厚以平凸分釐卡量測,其W/D距板邊10mm處量測 (RMK00619) . 2.入口急峻度≦0.7%，毛邊(雙平頭分釐卡)≦30μm(一定要落實記錄，以作為品質追蹤依據) (RMK00619) . 3.出/入口鼓起≦0.5mm超出管制規格請TSD送RCL確認板形 (RMK00619) . 4.前處理皮膜Si=14±5 mg/m2於CC2品檢室Twin-X:NRC350-Si(SUS304)檢測 (RMK00619) . 5.其餘品質管制若無特別註明，則以對應的烤漆產品用途管制 (RMK00619) . 6.【捲取+套桶】出口一律 STAGGER 捲取，並使用比訂單寬度"加寬"的套桶（一般為"P"，超低光澤與印刷為"S"） (RMK00619) | 訂單:2508DCD007/005 RCL 無 <生產備註> 事項 | 訂單:2508DCD007/005 CCPK 無 <生產備註> 事項 | 訂單:2508DCD007/005 CGQC 無 <品檢備註> 事項 | 訂單:2508DCD007/005 CCQC <品檢備註> 事項如下 . 1.入口板厚以平凸分釐卡量測,其W/D距板邊10mm處量測 (RMK00619) . 2.入口急峻度≦0.7%，毛邊(雙平頭分釐卡)≦30μm(一定要落實記錄，以作為品質追蹤依據) (RMK00619) . 3.出/入口鼓起≦0.5mm超出管制規格請TSD送RCL確認板形 (RMK00619) . 4.前處理皮膜Si=14±5 mg/m2於CC2品檢室Twin-X:NRC350-Si(SUS304)檢測 (RMK00619) . 5.其餘品質管制若無特別註明，則以對應的烤漆產品用途管制 (RMK00619) . 6.【捲取+套桶】出口一律 STAGGER 捲取，並使用比訂單寬度"加寬"的套桶（一般為"P"，超低光澤與印刷為"S"） (RMK00619) | 訂單:2508DCD007/005 TOL 無 <生產備註> 事項 |  | 訂單 2508DCD007/005 修改記錄如下: 20250901 11:32:52 (24025) 退火碼: >> S1, 用途碼: >> CIA008, 背面標示: >> C989, 訂單背面顏色(五碼): >> BW73Y, 背面漆膜厚: >> 12.5, 背面漆塗漆型式幾塗幾烤: >> 2, 鉻酸鹽: >> Z, 訂單厚度: >> 0.46, 訂單重: >> 75, 重量容許率(下限): >> 10, 重量容許率(上限): >> 10, 訂單寬度: >> 914, 鍍製方式: >> BC, 鋼捲內徑: >> 508, 鋼捲下限重: >> 4, 鋼捲上限重: >> 4.9, 壓花條件碼: >> -, 表面花紋: >> -, 綠色識別碼: >> -, 印刷輥號: >> -, 產品代碼: >> PPSUS, 皮膜碼: >> -, 單位別: >> M, 油品種類: >> Z, 塗油量: >> Z, 包裝代碼: >> A3 , 保護膜碼: >> -, 客戶試片取樣型式: >> -, 調質碼: >> S, 套筒碼: >> P , 規格: >> CSUS304-20, 製造標準: >> SYSCO, 表面處理劑種類: >> Z, 表面處理劑塗佈量: >> Z, 伸長率測試: >> N, 硬度測試碼: >> N, 抗拉強度測試: >> N, 降伏強度測試: >> N, 厚度變異: >> 0, 訂單正面顏色(五碼): >> 1G380, 正面漆膜厚: >> 25, 正面漆塗漆型式幾塗幾烤: >> 2, 修邊碼: >> Y, 重量碼: >> AW, 鋼捲捲向: >> I, 鍍層碼: >> -, | *:
PPSUS | 2508DCD007/006 |  |  | 1. PPSUS&PPAL 單位長度(M/T)要自己算完後修改 SOP內容。RD洗衣機外殼用可用 -0.04～0 去算 (OFP00649)-{.不符.} | 訂單:2508DCD007/006 CPL 無 <生產備註> 事項 | 訂單:2508DCD007/006 CR1 無 <生產備註> 事項 | 訂單:2508DCD007/006 CR2 無 <生產備註> 事項 | 訂單:2508DCD007/006 CG1 無 <生產備註> 事項 | 訂單:2508DCD007/006 CG2 無 <生產備註> 事項 | 訂單:2508DCD007/006 CC1 <生產備註> 事項如下 . 【抽氣量】白色系在CC1生產時,FINISH抽氣量請設定250,如生產中發生色差b值異常升高,請股長再加大抽氣量因應 (RMK00560) . 1.入口板厚以平凸分釐卡量測,其W/D距板邊10mm處量測 (RMK00619) . 2.入口急峻度≦0.7%，毛邊(雙平頭分釐卡)≦30μm(一定要落實記錄，以作為品質追蹤依據) (RMK00619) . 3.出/入口鼓起≦0.5mm超出管制規格請TSD送RCL確認板形 (RMK00619) . 4.前處理皮膜Si=14±5 mg/m2於CC2品檢室Twin-X:NRC350-Si(SUS304)檢測 (RMK00619) . 5.其餘品質管制若無特別註明，則以對應的烤漆產品用途管制 (RMK00619) . 6.【捲取+套桶】出口一律 STAGGER 捲取，並使用比訂單寬度"加寬"的套桶（一般為"P"，超低光澤與印刷為"S"） (RMK00619) | 訂單:2508DCD007/006 CC2 <生產備註> 事項如下 . 【抽氣量】白色系在CC1生產時,FINISH抽氣量請設定250,如生產中發生色差b值異常升高,請股長再加大抽氣量因應 (RMK00560) . 1.入口板厚以平凸分釐卡量測,其W/D距板邊10mm處量測 (RMK00619) . 2.入口急峻度≦0.7%，毛邊(雙平頭分釐卡)≦30μm(一定要落實記錄，以作為品質追蹤依據) (RMK00619) . 3.出/入口鼓起≦0.5mm超出管制規格請TSD送RCL確認板形 (RMK00619) . 4.前處理皮膜Si=14±5 mg/m2於CC2品檢室Twin-X:NRC350-Si(SUS304)檢測 (RMK00619) . 5.其餘品質管制若無特別註明，則以對應的烤漆產品用途管制 (RMK00619) . 6.【捲取+套桶】出口一律 STAGGER 捲取，並使用比訂單寬度"加寬"的套桶（一般為"P"，超低光澤與印刷為"S"） (RMK00619) | 訂單:2508DCD007/006 RCL 無 <生產備註> 事項 | 訂單:2508DCD007/006 CCPK 無 <生產備註> 事項 | 訂單:2508DCD007/006 CGQC 無 <品檢備註> 事項 | 訂單:2508DCD007/006 CCQC <品檢備註> 事項如下 . 1.入口板厚以平凸分釐卡量測,其W/D距板邊10mm處量測 (RMK00619) . 2.入口急峻度≦0.7%，毛邊(雙平頭分釐卡)≦30μm(一定要落實記錄，以作為品質追蹤依據) (RMK00619) . 3.出/入口鼓起≦0.5mm超出管制規格請TSD送RCL確認板形 (RMK00619) . 4.前處理皮膜Si=14±5 mg/m2於CC2品檢室Twin-X:NRC350-Si(SUS304)檢測 (RMK00619) . 5.其餘品質管制若無特別註明，則以對應的烤漆產品用途管制 (RMK00619) . 6.【捲取+套桶】出口一律 STAGGER 捲取，並使用比訂單寬度"加寬"的套桶（一般為"P"，超低光澤與印刷為"S"） (RMK00619) | 訂單:2508DCD007/006 TOL 無 <生產備註> 事項 |  | 訂單 2508DCD007/006 修改記錄如下: 20250901 11:32:55 (24025) 退火碼: >> S1, 用途碼: >> CIA008, 背面標示: >> C989, 訂單背面顏色(五碼): >> BW73Y, 背面漆膜厚: >> 12.5, 背面漆塗漆型式幾塗幾烤: >> 2, 鉻酸鹽: >> Z, 訂單厚度: >> 0.46, 訂單重: >> 25, 重量容許率(下限): >> 10, 重量容許率(上限): >> 10, 訂單寬度: >> 914, 鍍製方式: >> BC, 鋼捲內徑: >> 508, 鋼捲下限重: >> 4, 鋼捲上限重: >> 4.9, 壓花條件碼: >> -, 表面花紋: >> -, 綠色識別碼: >> -, 印刷輥號: >> -, 產品代碼: >> PPSUS, 皮膜碼: >> -, 單位別: >> M, 油品種類: >> Z, 塗油量: >> Z, 包裝代碼: >> A3 , 保護膜碼: >> -, 客戶試片取樣型式: >> -, 調質碼: >> S, 套筒碼: >> P , 規格: >> CSUS304-20, 製造標準: >> SYSCO, 表面處理劑種類: >> Z, 表面處理劑塗佈量: >> Z, 伸長率測試: >> N, 硬度測試碼: >> N, 抗拉強度測試: >> N, 降伏強度測試: >> N, 厚度變異: >> 0, 訂單正面顏色(五碼): >> 1W080, 正面漆膜厚: >> 25, 正面漆塗漆型式幾塗幾烤: >> 2, 修邊碼: >> Y, 重量碼: >> AW, 鋼捲捲向: >> I, 鍍層碼: >> -, | *:
PPSUS | 2508DCD007/007 |  |  | 1. PPSUS&PPAL 單位長度(M/T)要自己算完後修改 SOP內容。RD洗衣機外殼用可用 -0.04～0 去算 (OFP00649)-{.不符.} | 訂單:2508DCD007/007 CPL 無 <生產備註> 事項 | 訂單:2508DCD007/007 CR1 無 <生產備註> 事項 | 訂單:2508DCD007/007 CR2 無 <生產備註> 事項 | 訂單:2508DCD007/007 CG1 <生產備註> 事項如下 . 瓦形屋頂用 注意鍍層控制範圍：min=標準值，Max=標準值+30 (RMK00103) . 因成形性需求故鍍層量有上限管制，排程變換前後一顆分切請U3暫留，待產線確認鍍層量後再行處置。 (RMK00103) | 訂單:2508DCD007/007 CG2 <生產備註> 事項如下 . 瓦形屋頂用 注意鍍層控制範圍：min=標準值，Max=標準值+30 (RMK00103) . 因成形性需求故鍍層量有上限管制，排程變換前後一顆分切請U3暫留，待產線確認鍍層量後再行處置。 (RMK00103) | 訂單:2508DCD007/007 CC1 <生產備註> 事項如下 . 超低光澤產品,色差計塗佈量依據5+20U為基準。RYF89 以5+22U為基準。 (RMK00103) . 請出口人員貼上"請勿堆疊"紅色標簽. (RMK00103) . R字頭色碼因色差對膜厚極其敏感，MASS目標102%~115%之間. (RMK00103) . R字頭色碼塗佈量須在20U以上,不然會有白色點狀(繩紋),已被客戶訴賠. (RMK00103) . 捲起單位張力請加大至 5.5（有另行備註要求張力設定時，依另行備註需求設定）） (RMK00103) . 1.入口板厚以平凸分釐卡量測,其W/D距板邊10mm處量測 (RMK00619) . 2.入口急峻度≦0.7%，毛邊(雙平頭分釐卡)≦30μm(一定要落實記錄，以作為品質追蹤依據) (RMK00619) . 3.出/入口鼓起≦0.5mm超出管制規格請TSD送RCL確認板形 (RMK00619) . 4.前處理皮膜Si=14±5 mg/m2於CC2品檢室Twin-X:NRC350-Si(SUS304)檢測 (RMK00619) . 5.其餘品質管制若無特別註明，則以對應的烤漆產品用途管制 (RMK00619) . 6.【捲取+套桶】出口一律 STAGGER 捲取，並使用比訂單寬度"加寬"的套桶（一般為"P"，超低光澤與印刷為"S"） (RMK00619) | 訂單:2508DCD007/007 CC2 <生產備註> 事項如下 . 超低光澤產品,色差計塗佈量依據5+20U為基準。RYF89 以5+22U為基準。 (RMK00103) . 請出口人員貼上"請勿堆疊"紅色標簽. (RMK00103) . R字頭色碼因色差對膜厚極其敏感，MASS目標102%~115%之間. (RMK00103) . R字頭色碼塗佈量須在20U以上,不然會有白色點狀(繩紋),已被客戶訴賠. (RMK00103) . 1.入口板厚以平凸分釐卡量測,其W/D距板邊10mm處量測 (RMK00619) . 2.入口急峻度≦0.7%，毛邊(雙平頭分釐卡)≦30μm(一定要落實記錄，以作為品質追蹤依據) (RMK00619) . 3.出/入口鼓起≦0.5mm超出管制規格請TSD送RCL確認板形 (RMK00619) . 4.前處理皮膜Si=14±5 mg/m2於CC2品檢室Twin-X:NRC350-Si(SUS304)檢測 (RMK00619) . 5.其餘品質管制若無特別註明，則以對應的烤漆產品用途管制 (RMK00619) . 6.【捲取+套桶】出口一律 STAGGER 捲取，並使用比訂單寬度"加寬"的套桶（一般為"P"，超低光澤與印刷為"S"） (RMK00619) | 訂單:2508DCD007/007 RCL 無 <生產備註> 事項 | 訂單:2508DCD007/007 CCPK 無 <生產備註> 事項 | 訂單:2508DCD007/007 CGQC <品檢備註> 事項如下 . 瓦形屋頂用 注意鍍層控制範圍：min=標準值，Max=標準值+30 (RMK00103) | 訂單:2508DCD007/007 CCQC <品檢備註> 事項如下 . 超低光澤產品,色差計塗佈量依據5+20U為基準。RYF89 以5+22U為基準。 (RMK00103) . R字頭色碼因色差對膜厚極其敏感，MASS目標102%~115%之間. (RMK00103) . 1.入口板厚以平凸分釐卡量測,其W/D距板邊10mm處量測 (RMK00619) . 2.入口急峻度≦0.7%，毛邊(雙平頭分釐卡)≦30μm(一定要落實記錄，以作為品質追蹤依據) (RMK00619) . 3.出/入口鼓起≦0.5mm超出管制規格請TSD送RCL確認板形 (RMK00619) . 4.前處理皮膜Si=14±5 mg/m2於CC2品檢室Twin-X:NRC350-Si(SUS304)檢測 (RMK00619) . 5.其餘品質管制若無特別註明，則以對應的烤漆產品用途管制 (RMK00619) . 6.【捲取+套桶】出口一律 STAGGER 捲取，並使用比訂單寬度"加寬"的套桶（一般為"P"，超低光澤與印刷為"S"） (RMK00619) | 訂單:2508DCD007/007 TOL 無 <生產備註> 事項 |  | 訂單 2508DCD007/007 修改記錄如下: 20250901 11:32:57 (24025) 退火碼: >> S1, 用途碼: >> CIA008, 背面標示: >> C989, 訂單背面顏色(五碼): >> BW73Y, 背面漆膜厚: >> 12.5, 背面漆塗漆型式幾塗幾烤: >> 2, 鉻酸鹽: >> Z, 訂單厚度: >> 0.46, 訂單重: >> 20, 重量容許率(下限): >> 10, 重量容許率(上限): >> 10, 訂單寬度: >> 914, 鍍製方式: >> BC, 鋼捲內徑: >> 508, 鋼捲下限重: >> 4, 鋼捲上限重: >> 4.9, 壓花條件碼: >> -, 表面花紋: >> -, 綠色識別碼: >> -, 印刷輥號: >> -, 產品代碼: >> PPSUS, 皮膜碼: >> -, 單位別: >> M, 油品種類: >> Z, 塗油量: >> Z, 包裝代碼: >> A3 , 保護膜碼: >> -, 客戶試片取樣型式: >> -, 調質碼: >> S, 套筒碼: >> S , 規格: >> CSUS304-20, 製造標準: >> SYSCO, 表面處理劑種類: >> Z, 表面處理劑塗佈量: >> Z, 伸長率測試: >> N, 硬度測試碼: >> N, 抗拉強度測試: >> N, 降伏強度測試: >> N, 厚度變異: >> 0, 訂單正面顏色(五碼): >> RYF89, 正面漆膜厚: >> 25, 正面漆塗漆型式幾塗幾烤: >> 2, 修邊碼: >> Y, 重量碼: >> AW, 鋼捲捲向: >> I, 鍍層碼: >> -, | *:
PPGL | 2508DCD008/001 |  | 1. 部分大陸料含B元素超過CNS規範管制，故請原料CNS規範之訂單不要配大陸料 (OFP00684)-{.不符.} | 1. 訂單若有厚度變異，冷軋厚度公差比照烤漆計算公式 , 但最小為 1/2 公差做設定 (OFP00254)-{.不符.} 2. "偏薄要求訂單" 鍍後厚度減 鍍後厚度下限需大於 0.02 MM,以免發生厚度不足狀況 (OFP00369)-{.不符.} 3. 部分大陸料含B元素超過CNS規範管制，故請原料CNS規範之訂單不要配大陸料 (OFP00684)-{.不符.} | 訂單:2508DCD008/001 CPL <生產備註> 事項如下 . 除HGI/ HGL 訂單邊緣不噴油. 其餘皆側緣噴油 (RMK00285) | 訂單:2508DCD008/001 CR1 無 <生產備註> 事項 | 訂單:2508DCD008/001 CR2 無 <生產備註> 事項 | 訂單:2508DCD008/001 CG1 無 <生產備註> 事項 | 訂單:2508DCD008/001 CG2 無 <生產備註> 事項 | 訂單:2508DCD008/001 CC1 <生產備註> 事項如下 . ★品檢注意！JIS&CNS 訂單必須每滿50噸一定要再做一次TEST (RMK00259) . 【品檢】 第一PASS(只塗底漆)仍需作外觀板面檢驗, 若發現缺陷以８８Ｂ處置作暫留 (RMK00345) . 【品檢】測試時依Base色差值管制, 超出管制值時,若TSD2 或 TDCC判定要生產, 請在測試及外觀報表簽名 (RMK00345) . 【品檢】 測試時最後成品要不要生產由 TSD2決定 (RMK00345) . 【品檢】正式生產後, 請保留第二分切試片，簽名當作此生產批對色板, 並請留意同批目視無明顯色差。 (RMK00345) . 【品檢】每一分切留30cm*全寬試片1片裁成A4一片 TO 業務 (RMK00345) . 2015年發生過訴賠。請出口使用鋼套桶前請檢查焊接處，以免捲取後產生折痕 (RMK00381) . 2.第2Pass (RMK00438) . 2.1.線速: 50mpm 印刷輥號: G34-C1300 (RMK00438) . 2.2.第2Pass生產，前處理不必塗裝。 (RMK00438) . 2.3.出口鋼捲請貼“禁止疊放”紅色標籤。收捲張力設定同rough matt。 (RMK00438) . 2.4.Base 2輥R塗裝，濾心50μ，稀釋Thinner為No.2B，粘度50±10”，PMT設定為232℃。 (RMK00438) . 2.5.Printer (Head 1 + Head 3) 2輥印刷砂岩石紋圖案 (NYT37S)。 (RMK00438) . 2.6.Printer 生產時需開熱風。 (RMK00438) . 2.7.Printer Head 4 塗裝KP 1E6172，PMT設定為232℃。 (RMK00438) . 2.8.1E6172 Clear有含骨材，塗裝黏度：先以原液塗裝視塗裝板面狀況作調整。 (RMK00438) . 2.9.Clear稀釋Thinner為No.2B，濾心125μ。 (RMK00438) . 1.第1Pass (RMK00595) . 1.1.線速85mpm，只塗裝正面5μ，背面僅前處理不塗漆。 (RMK00595) . 1.2.正面底漆以R塗裝方式，不允許繩紋或塗佈不均..等塗裝缺陷。 (RMK00595) . 1.3.塗佈量請控制95~105%。 (RMK00595) . 1.4.第1Pass生產不用噴背標。 (RMK00595) . 1.5.★生產印刷第一PASS時，出口請收內捲★ (RMK00595) | 訂單:2508DCD008/001 CC2 <生產備註> 事項如下 . ★品檢注意！JIS&CNS 訂單必須每滿50噸一定要再做一次TEST (RMK00259) . 【品檢】 第一PASS(只塗底漆)仍需作外觀板面檢驗, 若發現缺陷以８８Ｂ處置作暫留 (RMK00345) . 【品檢】測試時依Base色差值管制, 超出管制值時,若TSD2 或 TDCC判定要生產, 請在測試及外觀報表簽名 (RMK00345) . 【品檢】 測試時最後成品要不要生產由 TSD2決定 (RMK00345) . 【品檢】正式生產後, 請保留第二分切試片，簽名當作此生產批對色板, 並請留意同批目視無明顯色差。 (RMK00345) . 【品檢】每一分切留30cm*全寬試片1片裁成A4一片 TO 業務 (RMK00345) . 2015年發生過訴賠。請出口使用鋼套桶前請檢查焊接處，以免捲取後產生折痕 (RMK00381) . 2.第2Pass (RMK00438) . 2.1.線速: 50mpm 印刷輥號: G34-C1300 (RMK00438) . 2.2.第2Pass生產，前處理不必塗裝。 (RMK00438) . 2.3.出口鋼捲請貼“禁止疊放”紅色標籤。收捲張力設定同rough matt。 (RMK00438) . 2.4.Base 2輥R塗裝，濾心50μ，稀釋Thinner為No.2B，粘度50±10”，PMT設定為232℃。 (RMK00438) . 2.5.Printer (Head 1 + Head 3) 2輥印刷砂岩石紋圖案 (NYT37S)。 (RMK00438) . 2.6.Printer 生產時需開熱風。 (RMK00438) . 2.7.Printer Head 4 塗裝KP 1E6172，PMT設定為232℃。 (RMK00438) . 2.8.1E6172 Clear有含骨材，塗裝黏度：先以原液塗裝視塗裝板面狀況作調整。 (RMK00438) . 2.9.Clear稀釋Thinner為No.2B，濾心125μ。 (RMK00438) . 1.第1Pass (RMK00595) . 1.1.線速85mpm，只塗裝正面5μ，背面僅前處理不塗漆。 (RMK00595) . 1.2.正面底漆以R塗裝方式，不允許繩紋或塗佈不均..等塗裝缺陷。 (RMK00595) . 1.3.塗佈量請控制95~105%。 (RMK00595) . 1.4.第1Pass生產不用噴背標。 (RMK00595) . 1.5.★生產印刷第一PASS時，出口請收內捲★ (RMK00595) | 訂單:2508DCD008/001 RCL 無 <生產備註> 事項 | 訂單:2508DCD008/001 CCPK 無 <生產備註> 事項 | 訂單:2508DCD008/001 CGQC 無 <品檢備註> 事項 | 訂單:2508DCD008/001 CCQC <品檢備註> 事項如下 . ★品檢注意！JIS&CNS 訂單必須每滿50噸一定要再做一次TEST (RMK00259) . 【品檢】 第一PASS(只塗底漆)仍需作外觀板面檢驗, 若發現缺陷以８８Ｂ處置作暫留 (RMK00345) . 【品檢】測試時依Base色差值管制, 超出管制值時,若TSD2 或 TDCC判定要生產, 請在測試及外觀報表簽名 (RMK00345) . 【品檢】 測試時最後成品要不要生產由 TSD2決定 (RMK00345) . 【品檢】正式生產後, 請保留第二分切試片，簽名當作此生產批對色板, 並請留意同批目視無明顯色差。 (RMK00345) . 【品檢】每一分切留30cm*全寬試片1片裁成A4一片 TO 業務 (RMK00345) . 2.第2Pass (RMK00438) . 2.1.線速: 50mpm 印刷輥號: G34-C1300 (RMK00438) . 2.2.第2Pass生產，前處理不必塗裝。 (RMK00438) . 2.3.出口鋼捲請貼“禁止疊放”紅色標籤。收捲張力設定同rough matt。 (RMK00438) . 2.4.Base 2輥R塗裝，濾心50μ，稀釋Thinner為No.2B，粘度50±10”，PMT設定為232℃。 (RMK00438) . 2.5.Printer (Head 1 + Head 3) 2輥印刷砂岩石紋圖案 (NYT37S)。 (RMK00438) . 2.6.Printer 生產時需開熱風。 (RMK00438) . 2.7.Printer Head 4 塗裝KP 1E6172，PMT設定為232℃。 (RMK00438) . 2.8.1E6172 Clear有含骨材，塗裝黏度：先以原液塗裝視塗裝板面狀況作調整。 (RMK00438) . 2.9.Clear稀釋Thinner為No.2B，濾心125μ。 (RMK00438) . 1.第1Pass (RMK00595) . 1.1.線速85mpm，只塗裝正面5μ，背面僅前處理不塗漆。 (RMK00595) . 1.2.正面底漆以R塗裝方式，不允許繩紋或塗佈不均..等塗裝缺陷。 (RMK00595) . 1.3.塗佈量請控制95~105%。 (RMK00595) . 1.4.第1Pass生產不用噴背標。 (RMK00595) . 1.5.★生產印刷第一PASS時，出口請收內捲★ (RMK00595) | 訂單:2508DCD008/001 TOL 無 <生產備註> 事項 |  | 訂單 2508DCD008/001 修改記錄如下: 20250820 08:52:47 (21003) 退火碼: >> S1, 用途碼: >> COA020, 背面標示: >> C811, 訂單背面顏色(五碼): >> BW73X, 背面漆膜厚: >> 15, 背面漆塗漆型式幾塗幾烤: >> 2, 鉻酸鹽: >> Z, 訂單厚度: >> 0.35, 訂單重: >> 180, 重量容許率(下限): >> 10, 重量容許率(上限): >> 10, 訂單寬度: >> 914, 鍍製方式: >> BC, 鋼捲內徑: >> 508, 鋼捲下限重: >> 3, 鋼捲上限重: >> 5, 壓花條件碼: >> -, 表面花紋: >> R, GL鋅花要求下限: >> 0, GL鋅花要求上限: >> 0, 綠色識別碼: >> -, 印刷輥號: >> G34-C1300, 產品代碼: >> PPGL, 皮膜碼: >> -, 單位別: >> M, 油品種類: >> Z, 塗油量: >> Z, 包裝代碼: >> D2 , 保護膜碼: >> -, 客戶試片取樣型式: >> -, 調質碼: >> S, 套筒碼: >> S , 規格: >> CGLCC-20, 製造標準: >> CNS, 表面處理劑種類: >> Z, 表面處理劑塗佈量: >> Z, 伸長率測試: >> N, 硬度測試碼: >> N, 抗拉強度測試: >> N, 降伏強度測試: >> N, 厚度變異: >> -1.6, 訂單正面顏色(五碼): >> NYS3X, 正面漆膜厚: >> NOM, 正面漆塗漆型式幾塗幾烤: >> 2, 修邊碼: >> Y, 重量碼: >> AW, 鋼捲捲向: >> I, 鍍層碼: >> AZ150, 20250827 10:21:45 (21003) 訂單重: 180 >> 120, 20250829 08:46:15 (21003) 訂單重: 120 >> 95, | H:厚度偏薄
PPGL | 2508DCD008/002 | 1. 警告！本用途只適用於高鍍層AZ250以上。有疑問請洽TDCC (OFP00433)-{.不符.} 2. 【提醒】確認本印刷訂單是否需特殊處理 (OFP00562)-{.不符.} 3. 【提醒】確認本印刷訂單是否需特殊處理 (OFP00563)-{.不符.} 4. 避免客戶下單用途別與色碼不符 (用途碼:CHA020, 正面色碼:NYS3XS 不符)(OFP00029)-{.不符.} | 1. 部分大陸料含B元素超過CNS規範管制，故請原料CNS規範之訂單不要配大陸料 (OFP00684)-{.不符.} | 1. 警告！本用途只適用於高鍍層AZ250以上。有疑問請洽TDCC (OFP00433)-{.不符.} 2. 提醒！孵蛋訂單鍍鋅套桶要加 "S" (OFP00559)-{.不符.} 3. 【提醒】確認本印刷訂單是否需特殊處理 (OFP00562)-{.不符.} 4. 【提醒】確認本印刷訂單是否需特殊處理 (OFP00563)-{.不符.} 5. 部分大陸料含B元素超過CNS規範管制，故請原料CNS規範之訂單不要配大陸料 (OFP00684)-{.不符.} | 訂單:2508DCD008/002 CPL <生產備註> 事項如下 . 除HGI/ HGL 訂單邊緣不噴油. 其餘皆側緣噴油 (RMK00285) | 訂單:2508DCD008/002 CR1 無 <生產備註> 事項 | 訂單:2508DCD008/002 CR2 無 <生產備註> 事項 | 訂單:2508DCD008/002 CG1 <生產備註> 事項如下 . 1.板形：依TSD鍍鋅板形規格要求。 (RMK00525) . 2.鍍鋅板面品質要求：鍍鋅表面不可有鋅痕,妊娠紋,壓痕,凹陷及刮痕等(同PCM產品之外觀要求)。 (RMK00525) . 3.出口請加鋼套桶(S)，收捲時請避免鋼套桶突出，以利後續熱處理製程作業。 (RMK00525) . 【特殊處理鋼捲】出口請加鋼套桶(S)，收捲時請避免鋼套桶突出，以利後續熱處理製程作業。 (RMK00601) | 訂單:2508DCD008/002 CG2 <生產備註> 事項如下 . 1.板形：依TSD鍍鋅板形規格要求。 (RMK00525) . 2.鍍鋅板面品質要求：鍍鋅表面不可有鋅痕,妊娠紋,壓痕,凹陷及刮痕等(同PCM產品之外觀要求)。 (RMK00525) . 3.出口請加鋼套桶(S)，收捲時請避免鋼套桶突出，以利後續熱處理製程作業。 (RMK00525) . 【特殊處理鋼捲】出口請加鋼套桶(S)，收捲時請避免鋼套桶突出，以利後續熱處理製程作業。 (RMK00601) | 訂單:2508DCD008/002 CC1 <生產備註> 事項如下 . ★品檢注意！JIS&CNS 訂單必須每滿50噸一定要再做一次TEST (RMK00259) . 2015年發生過訴賠。請出口使用鋼套桶前請檢查焊接處，以免捲取後產生折痕 (RMK00381) . 1.第1Pass (RMK00525) . 1.1.線速85mpm，指定CC2生產, 前處理使用表調，只塗裝正面5μ，背面僅前處理不塗漆。 (RMK00525) . 1.2.正面底漆以R塗裝方式，不允許繩紋或塗佈不均..等塗裝缺陷。 (RMK00525) . 1.3.塗佈量請控制95~105%。 (RMK00525) . 1.4.第1Pass生產不用噴背標。★生產印刷第一PASS時，出口請收內捲★ (RMK00525) . 2.第2Pass (RMK00525) . 2.1.線速: 50mpm 印刷輥號: G34-C1300 (RMK00525) . 2.2.第2Pass生產，前處理不必塗裝。 (RMK00525) . 2.3.出口鋼捲請貼“禁止疊放”紅色標籤。收捲張力設定同rough matt。 (RMK00525) . 2.4.Base 2輥R塗裝，濾心50μ，稀釋Thinner為No.2B，粘度50±10”，PMT設定為232℃。 (RMK00525) . 2.5.Printer (Head 1 + Head 3) 2輥印刷砂岩石紋圖案 (NYT37S)。 (RMK00525) . 2.6.Printer 生產時需開熱風。 (RMK00525) . 2.7.Printer Head 4 塗裝KP 1E6172，PMT設定為232℃。 (RMK00525) . 2.8.1E6172 Clear有含骨材，塗裝黏度：先以原液塗裝視塗裝板面狀況作調整。 (RMK00525) . 2.9.Clear稀釋Thinner為No.2B，濾心125μ。 (RMK00525) . 1.第1Pass (RMK00595) . 1.1.線速85mpm，只塗裝正面5μ，背面僅前處理不塗漆。 (RMK00595) . 1.2.正面底漆以R塗裝方式，不允許繩紋或塗佈不均..等塗裝缺陷。 (RMK00595) . 1.3.塗佈量請控制95~105%。 (RMK00595) . 1.4.第1Pass生產不用噴背標。 (RMK00595) . 1.5.★生產印刷第一PASS時，出口請收內捲★ (RMK00595) | 訂單:2508DCD008/002 CC2 <生產備註> 事項如下 . ★品檢注意！JIS&CNS 訂單必須每滿50噸一定要再做一次TEST (RMK00259) . 2015年發生過訴賠。請出口使用鋼套桶前請檢查焊接處，以免捲取後產生折痕 (RMK00381) . 1.第1Pass (RMK00525) . 1.1.線速85mpm，指定CC2生產, 前處理使用表調，只塗裝正面5μ，背面僅前處理不塗漆。 (RMK00525) . 1.2.正面底漆以R塗裝方式，不允許繩紋或塗佈不均..等塗裝缺陷。 (RMK00525) . 1.3.塗佈量請控制95~105%。 (RMK00525) . 1.4.第1Pass生產不用噴背標。★生產印刷第一PASS時，出口請收內捲★ (RMK00525) . 2.第2Pass (RMK00525) . 2.1.線速: 50mpm 印刷輥號: G34-C1300 (RMK00525) . 2.2.第2Pass生產，前處理不必塗裝。 (RMK00525) . 2.3.出口鋼捲請貼“禁止疊放”紅色標籤。收捲張力設定同rough matt。 (RMK00525) . 2.4.Base 2輥R塗裝，濾心50μ，稀釋Thinner為No.2B，粘度50±10”，PMT設定為232℃。 (RMK00525) . 2.5.Printer (Head 1 + Head 3) 2輥印刷砂岩石紋圖案 (NYT37S)。 (RMK00525) . 2.6.Printer 生產時需開熱風。 (RMK00525) . 2.7.Printer Head 4 塗裝KP 1E6172，PMT設定為232℃。 (RMK00525) . 2.8.1E6172 Clear有含骨材，塗裝黏度：先以原液塗裝視塗裝板面狀況作調整。 (RMK00525) . 2.9.Clear稀釋Thinner為No.2B，濾心125μ。 (RMK00525) . 1.第1Pass (RMK00595) . 1.1.線速85mpm，只塗裝正面5μ，背面僅前處理不塗漆。 (RMK00595) . 1.2.正面底漆以R塗裝方式，不允許繩紋或塗佈不均..等塗裝缺陷。 (RMK00595) . 1.3.塗佈量請控制95~105%。 (RMK00595) . 1.4.第1Pass生產不用噴背標。 (RMK00595) . 1.5.★生產印刷第一PASS時，出口請收內捲★ (RMK00595) | 訂單:2508DCD008/002 RCL 無 <生產備註> 事項 | 訂單:2508DCD008/002 CCPK 無 <生產備註> 事項 | 訂單:2508DCD008/002 CGQC <品檢備註> 事項如下 . 1.板形：依TSD鍍鋅板形規格要求。 (RMK00525) . 2.鍍鋅板面品質要求：鍍鋅表面不可有鋅痕,妊娠紋,壓痕,凹陷及刮痕等(同PCM產品之外觀要求)。 (RMK00525) . 3.出口請加鋼套桶(S)，收捲時請避免鋼套桶突出，以利後續熱處理製程作業。 (RMK00525) . 【特殊處理鋼捲】出口請加鋼套桶(S)，收捲時請避免鋼套桶突出，以利後續熱處理製程作業。 (RMK00601) | 訂單:2508DCD008/002 CCQC <品檢備註> 事項如下 . ★品檢注意！JIS&CNS 訂單必須每滿50噸一定要再做一次TEST (RMK00259) . 1.第1Pass (RMK00525) . 1.1.線速85mpm，指定CC2生產, 前處理使用表調，只塗裝正面5μ，背面僅前處理不塗漆。 (RMK00525) . 1.2.正面底漆以R塗裝方式，不允許繩紋或塗佈不均..等塗裝缺陷。 (RMK00525) . 1.3.塗佈量請控制95~105%。 (RMK00525) . 1.4.第1Pass生產不用噴背標。★生產印刷第一PASS時，出口請收內捲★ (RMK00525) . 2.第2Pass (RMK00525) . 2.1.線速: 50mpm 印刷輥號: G34-C1300 (RMK00525) . 2.2.第2Pass生產，前處理不必塗裝。 (RMK00525) . 2.3.出口鋼捲請貼“禁止疊放”紅色標籤。收捲張力設定同rough matt。 (RMK00525) . 2.4.Base 2輥R塗裝，濾心50μ，稀釋Thinner為No.2B，粘度50±10”，PMT設定為232℃。 (RMK00525) . 2.5.Printer (Head 1 + Head 3) 2輥印刷砂岩石紋圖案 (NYT37S)。 (RMK00525) . 2.6.Printer 生產時需開熱風。 (RMK00525) . 2.7.Printer Head 4 塗裝KP 1E6172，PMT設定為232℃。 (RMK00525) . 2.8.1E6172 Clear有含骨材，塗裝黏度：先以原液塗裝視塗裝板面狀況作調整。 (RMK00525) . 2.9.Clear稀釋Thinner為No.2B，濾心125μ。 (RMK00525) . 1.第1Pass (RMK00595) . 1.1.線速85mpm，只塗裝正面5μ，背面僅前處理不塗漆。 (RMK00595) . 1.2.正面底漆以R塗裝方式，不允許繩紋或塗佈不均..等塗裝缺陷。 (RMK00595) . 1.3.塗佈量請控制95~105%。 (RMK00595) . 1.4.第1Pass生產不用噴背標。 (RMK00595) . 1.5.★生產印刷第一PASS時，出口請收內捲★ (RMK00595) | 訂單:2508DCD008/002 TOL 無 <生產備註> 事項 |  | 訂單 2508DCD008/002 修改記錄如下: 20250827 10:21:48 (21003) 退火碼: >> S1, 用途碼: >> CHA020, 背面標示: >> C811, 訂單背面顏色(五碼): >> BW73X, 背面漆膜厚: >> 15, 背面漆塗漆型式幾塗幾烤: >> 2, 鉻酸鹽: >> Z, 訂單厚度: >> 0.3, 訂單重: >> 20, 重量容許率(下限): >> 10, 重量容許率(上限): >> 10, 訂單寬度: >> 1010, 鍍製方式: >> BC, 鋼捲內徑: >> 508, 鋼捲下限重: >> 3, 鋼捲上限重: >> 5, 壓花條件碼: >> -, 表面花紋: >> R, GL鋅花要求下限: >> 0, GL鋅花要求上限: >> 0, 綠色識別碼: >> -, 印刷輥號: >> G34-C1300, 產品代碼: >> PPGL, 皮膜碼: >> -, 單位別: >> M, 油品種類: >> Z, 塗油量: >> Z, 包裝代碼: >> D2 , 保護膜碼: >> -, 客戶試片取樣型式: >> -, 調質碼: >> S, 套筒碼: >> S , 規格: >> CGLCC-20, 製造標準: >> CNS, 表面處理劑種類: >> Z, 表面處理劑塗佈量: >> Z, 伸長率測試: >> N, 硬度測試碼: >> N, 抗拉強度測試: >> N, 降伏強度測試: >> N, 厚度變異: >> 0, 訂單正面顏色(五碼): >> NYS3X, 正面漆膜厚: >> NOM, 正面漆塗漆型式幾塗幾烤: >> 2, 修邊碼: >> Y, 重量碼: >> AW, 鋼捲捲向: >> I, 鍍層碼: >> AZ150, | *:
PPGL | 2508DCD008/003 |  | 1. 部分大陸料含B元素超過CNS規範管制，故請原料CNS規範之訂單不要配大陸料 (OFP00684)-{.不符.} | 1. 訂單若有厚度變異，冷軋厚度公差比照烤漆計算公式 , 但最小為 1/2 公差做設定 (OFP00254)-{.不符.} 2. "偏薄要求訂單" 鍍後厚度減 鍍後厚度下限需大於 0.02 MM,以免發生厚度不足狀況 (OFP00369)-{.不符.} 3. 部分大陸料含B元素超過CNS規範管制，故請原料CNS規範之訂單不要配大陸料 (OFP00684)-{.不符.} | 訂單:2508DCD008/003 CPL <生產備註> 事項如下 . 除HGI/ HGL 訂單邊緣不噴油. 其餘皆側緣噴油 (RMK00285) | 訂單:2508DCD008/003 CR1 無 <生產備註> 事項 | 訂單:2508DCD008/003 CR2 無 <生產備註> 事項 | 訂單:2508DCD008/003 CG1 無 <生產備註> 事項 | 訂單:2508DCD008/003 CG2 無 <生產備註> 事項 | 訂單:2508DCD008/003 CC1 <生產備註> 事項如下 . ★品檢注意！JIS&CNS 訂單必須每滿50噸一定要再做一次TEST (RMK00259) . 【品檢】 第一PASS(只塗底漆)仍需作外觀板面檢驗, 若發現缺陷以８８Ｂ處置作暫留 (RMK00345) . 【品檢】測試時依Base色差值管制, 超出管制值時,若TSD2 或 TDCC判定要生產, 請在測試及外觀報表簽名 (RMK00345) . 【品檢】 測試時最後成品要不要生產由 TSD2決定 (RMK00345) . 【品檢】正式生產後, 請保留第二分切試片，簽名當作此生產批對色板, 並請留意同批目視無明顯色差。 (RMK00345) . 【品檢】每一分切留30cm*全寬試片1片裁成A4一片 TO 業務 (RMK00345) . 2015年發生過訴賠。請出口使用鋼套桶前請檢查焊接處，以免捲取後產生折痕 (RMK00381) . 2.第2Pass (RMK00436) . 2.1.線速: 60mpm 印刷輥號: F24-C1300 (RMK00436) . 2.3.第2Pass生產，前處理不必塗裝。 (RMK00436) . 2.4.出口鋼捲請貼“禁止疊放”紅色標籤。收捲張力設定同rough matt。 (RMK00436) . 2.5.Base 2輥R塗裝，濾心50μ，稀釋Thinner為No.2B，粘度50±10”，PMT設定為232℃。 (RMK00436) . 2.6.Printer Head 2 印刷松木紋圖案 (NBT77S)。 (RMK00436) . 2.7.Printer Head 4 塗裝1E6172，PMT設定為232℃。 (RMK00436) . 2.8.1E6172 Clear有含骨材，塗裝黏度：先以原液塗裝視塗裝板面狀況作調整。 (RMK00436) . 2.9.Clear稀釋Thinner為No.2B，濾心125μ。 (RMK00436) . 1.第1Pass (RMK00595) . 1.1.線速85mpm，只塗裝正面5μ，背面僅前處理不塗漆。 (RMK00595) . 1.2.正面底漆以R塗裝方式，不允許繩紋或塗佈不均..等塗裝缺陷。 (RMK00595) . 1.3.塗佈量請控制95~105%。 (RMK00595) . 1.4.第1Pass生產不用噴背標。 (RMK00595) . 1.5.★生產印刷第一PASS時，出口請收內捲★ (RMK00595) | 訂單:2508DCD008/003 CC2 <生產備註> 事項如下 . ★品檢注意！JIS&CNS 訂單必須每滿50噸一定要再做一次TEST (RMK00259) . 【品檢】 第一PASS(只塗底漆)仍需作外觀板面檢驗, 若發現缺陷以８８Ｂ處置作暫留 (RMK00345) . 【品檢】測試時依Base色差值管制, 超出管制值時,若TSD2 或 TDCC判定要生產, 請在測試及外觀報表簽名 (RMK00345) . 【品檢】 測試時最後成品要不要生產由 TSD2決定 (RMK00345) . 【品檢】正式生產後, 請保留第二分切試片，簽名當作此生產批對色板, 並請留意同批目視無明顯色差。 (RMK00345) . 【品檢】每一分切留30cm*全寬試片1片裁成A4一片 TO 業務 (RMK00345) . 2015年發生過訴賠。請出口使用鋼套桶前請檢查焊接處，以免捲取後產生折痕 (RMK00381) . 2.第2Pass (RMK00436) . 2.1.線速: 60mpm 印刷輥號: F24-C1300 (RMK00436) . 2.3.第2Pass生產，前處理不必塗裝。 (RMK00436) . 2.4.出口鋼捲請貼“禁止疊放”紅色標籤。收捲張力設定同rough matt。 (RMK00436) . 2.5.Base 2輥R塗裝，濾心50μ，稀釋Thinner為No.2B，粘度50±10”，PMT設定為232℃。 (RMK00436) . 2.6.Printer Head 2 印刷松木紋圖案 (NBT77S)。 (RMK00436) . 2.7.Printer Head 4 塗裝1E6172，PMT設定為232℃。 (RMK00436) . 2.8.1E6172 Clear有含骨材，塗裝黏度：先以原液塗裝視塗裝板面狀況作調整。 (RMK00436) . 2.9.Clear稀釋Thinner為No.2B，濾心125μ。 (RMK00436) . 1.第1Pass (RMK00595) . 1.1.線速85mpm，只塗裝正面5μ，背面僅前處理不塗漆。 (RMK00595) . 1.2.正面底漆以R塗裝方式，不允許繩紋或塗佈不均..等塗裝缺陷。 (RMK00595) . 1.3.塗佈量請控制95~105%。 (RMK00595) . 1.4.第1Pass生產不用噴背標。 (RMK00595) . 1.5.★生產印刷第一PASS時，出口請收內捲★ (RMK00595) | 訂單:2508DCD008/003 RCL 無 <生產備註> 事項 | 訂單:2508DCD008/003 CCPK 無 <生產備註> 事項 | 訂單:2508DCD008/003 CGQC 無 <品檢備註> 事項 | 訂單:2508DCD008/003 CCQC <品檢備註> 事項如下 . ★品檢注意！JIS&CNS 訂單必須每滿50噸一定要再做一次TEST (RMK00259) . 【品檢】 第一PASS(只塗底漆)仍需作外觀板面檢驗, 若發現缺陷以８８Ｂ處置作暫留 (RMK00345) . 【品檢】測試時依Base色差值管制, 超出管制值時,若TSD2 或 TDCC判定要生產, 請在測試及外觀報表簽名 (RMK00345) . 【品檢】 測試時最後成品要不要生產由 TSD2決定 (RMK00345) . 【品檢】正式生產後, 請保留第二分切試片，簽名當作此生產批對色板, 並請留意同批目視無明顯色差。 (RMK00345) . 【品檢】每一分切留30cm*全寬試片1片裁成A4一片 TO 業務 (RMK00345) . 2.第2Pass (RMK00436) . 2.1.線速: 60mpm 印刷輥號: F24-C1300 (RMK00436) . 2.3.第2Pass生產，前處理不必塗裝。 (RMK00436) . 2.4.出口鋼捲請貼“禁止疊放”紅色標籤。收捲張力設定同rough matt。 (RMK00436) . 2.5.Base 2輥R塗裝，濾心50μ，稀釋Thinner為No.2B，粘度50±10”，PMT設定為232℃。 (RMK00436) . 2.6.Printer Head 2 印刷松木紋圖案 (NBT77S)。 (RMK00436) . 2.7.Printer Head 4 塗裝1E6172，PMT設定為232℃。 (RMK00436) . 2.8.1E6172 Clear有含骨材，塗裝黏度：先以原液塗裝視塗裝板面狀況作調整。 (RMK00436) . 2.9.Clear稀釋Thinner為No.2B，濾心125μ。 (RMK00436) . 1.第1Pass (RMK00595) . 1.1.線速85mpm，只塗裝正面5μ，背面僅前處理不塗漆。 (RMK00595) . 1.2.正面底漆以R塗裝方式，不允許繩紋或塗佈不均..等塗裝缺陷。 (RMK00595) . 1.3.塗佈量請控制95~105%。 (RMK00595) . 1.4.第1Pass生產不用噴背標。 (RMK00595) . 1.5.★生產印刷第一PASS時，出口請收內捲★ (RMK00595) | 訂單:2508DCD008/003 TOL 無 <生產備註> 事項 |  | 訂單 2508DCD008/003 修改記錄如下: 20250827 10:21:50 (21003) 退火碼: >> S1, 用途碼: >> COA020, 背面標示: >> C811, 訂單背面顏色(五碼): >> BW73X, 背面漆膜厚: >> 15, 背面漆塗漆型式幾塗幾烤: >> 2, 鉻酸鹽: >> Z, 訂單厚度: >> 0.35, 訂單重: >> 20, 重量容許率(下限): >> 10, 重量容許率(上限): >> 10, 訂單寬度: >> 914, 鍍製方式: >> BC, 鋼捲內徑: >> 508, 鋼捲下限重: >> 3, 鋼捲上限重: >> 5, 壓花條件碼: >> -, 表面花紋: >> R, GL鋅花要求下限: >> 0, GL鋅花要求上限: >> 0, 綠色識別碼: >> -, 印刷輥號: >> F24-C1300, 產品代碼: >> PPGL, 皮膜碼: >> -, 單位別: >> M, 油品種類: >> Z, 塗油量: >> Z, 包裝代碼: >> D2 , 保護膜碼: >> -, 客戶試片取樣型式: >> -, 調質碼: >> S, 套筒碼: >> S , 規格: >> CGLCC-20, 製造標準: >> CNS, 表面處理劑種類: >> Z, 表面處理劑塗佈量: >> Z, 伸長率測試: >> N, 硬度測試碼: >> N, 抗拉強度測試: >> N, 降伏強度測試: >> N, 厚度變異: >> -1.6, 訂單正面顏色(五碼): >> NBW3Y, 正面漆膜厚: >> NOM, 正面漆塗漆型式幾塗幾烤: >> 2, 修邊碼: >> Y, 重量碼: >> AW, 鋼捲捲向: >> I, 鍍層碼: >> AZ150, | H:厚度偏薄
PPGL | 2508DCD008/004 |  | 1. 部分大陸料含B元素超過CNS規範管制，故請原料CNS規範之訂單不要配大陸料 (OFP00684)-{.不符.} | 1. 訂單若有厚度變異，冷軋厚度公差比照烤漆計算公式 , 但最小為 1/2 公差做設定 (OFP00254)-{.不符.} 2. 高光新增備註（適用非直立式包裝）：請出口每顆鋼捲貼紅色 " 禁止疊放 " 貼紙，如果有套桶S最多2層 (OFP00366)-{.不符.} 3. "偏薄要求訂單" 鍍後厚度減 鍍後厚度下限需大於 0.02 MM,以免發生厚度不足狀況 (OFP00369)-{.不符.} 4. 部分大陸料含B元素超過CNS規範管制，故請原料CNS規範之訂單不要配大陸料 (OFP00684)-{.不符.} | 訂單:2508DCD008/004 CPL <生產備註> 事項如下 . 除HGI/ HGL 訂單邊緣不噴油. 其餘皆側緣噴油 (RMK00285) | 訂單:2508DCD008/004 CR1 無 <生產備註> 事項 | 訂單:2508DCD008/004 CR2 無 <生產備註> 事項 | 訂單:2508DCD008/004 CG1 無 <生產備註> 事項 | 訂單:2508DCD008/004 CG2 無 <生產備註> 事項 | 訂單:2508DCD008/004 CC1 <生產備註> 事項如下 . 【疊放】出口每顆鋼捲貼紅色 " 禁止疊放 " 貼紙，如果有套桶S最多2層 (RMK-E_CHIN) . ★品檢注意！JIS&CNS 訂單必須每滿50噸一定要再做一次TEST (RMK00259) . 【品檢】 第一PASS(只塗底漆)仍需作外觀板面檢驗, 若發現缺陷以８８Ｂ處置作暫留 (RMK00345) . 【品檢】測試時依Base色差值管制, 超出管制值時,若TSD2 或 TDCC判定要生產, 請在測試及外觀報表簽名 (RMK00345) . 【品檢】 測試時最後成品要不要生產由 TSD2決定 (RMK00345) . 【品檢】正式生產後, 請保留第二分切試片，簽名當作此生產批對色板, 並請留意同批目視無明顯色差。 (RMK00345) . 【品檢】每一分切留30cm*全寬試片1片裁成A4一片 TO 業務 (RMK00345) . 2015年發生過訴賠。請出口使用鋼套桶前請檢查焊接處，以免捲取後產生折痕 (RMK00381) . 2.第2Pass (RMK00439) . 2.1.線速: 60mpm 印刷輥號: G04-C1300 (RMK00439) . 2.2.第2Pass生產，前處理不必塗裝。 (RMK00439) . 2.3.出口鋼捲請貼“禁止疊放”紅色標籤。收捲張力設定同rough matt。 (RMK00439) . 2.4.Base 2輥R塗裝，濾心50μ，稀釋Thinner為No.2B，粘度50±10”，PMT設定為232℃。 (RMK00439) . 2.5.Printer Head 1 大理石紋圖案 (NWT11S)。 (RMK00439) . 2.6.Printer Head 4 塗裝KP 1E6312 Clear，PMT設定為232℃。 (RMK00439) . 2.7.Clear不含骨材，濾心50μ，塗裝黏度先原液塗裝視塗裝板面狀況作調整，若繩紋明顯可嘗試將黏度降至100秒。 (RMK00439) . 2.8.Clear稀釋Thinner為No.2B。 (RMK00439) . 【抽氣量】白色系在CC1生產時,FINISH抽氣量請設定250,如生產中發生色差b值異常升高,請股長再加大抽氣量因應 (RMK00560) . 1.第1Pass (RMK00595) . 1.1.線速85mpm，只塗裝正面5μ，背面僅前處理不塗漆。 (RMK00595) . 1.2.正面底漆以R塗裝方式，不允許繩紋或塗佈不均..等塗裝缺陷。 (RMK00595) . 1.3.塗佈量請控制95~105%。 (RMK00595) . 1.4.第1Pass生產不用噴背標。 (RMK00595) . 1.5.★生產印刷第一PASS時，出口請收內捲★ (RMK00595) | 訂單:2508DCD008/004 CC2 <生產備註> 事項如下 . 【疊放】出口每顆鋼捲貼紅色 " 禁止疊放 " 貼紙，如果有套桶S最多2層 (RMK-E_CHIN) . ★品檢注意！JIS&CNS 訂單必須每滿50噸一定要再做一次TEST (RMK00259) . 【品檢】 第一PASS(只塗底漆)仍需作外觀板面檢驗, 若發現缺陷以８８Ｂ處置作暫留 (RMK00345) . 【品檢】測試時依Base色差值管制, 超出管制值時,若TSD2 或 TDCC判定要生產, 請在測試及外觀報表簽名 (RMK00345) . 【品檢】 測試時最後成品要不要生產由 TSD2決定 (RMK00345) . 【品檢】正式生產後, 請保留第二分切試片，簽名當作此生產批對色板, 並請留意同批目視無明顯色差。 (RMK00345) . 【品檢】每一分切留30cm*全寬試片1片裁成A4一片 TO 業務 (RMK00345) . 2015年發生過訴賠。請出口使用鋼套桶前請檢查焊接處，以免捲取後產生折痕 (RMK00381) . 2.第2Pass (RMK00439) . 2.1.線速: 60mpm 印刷輥號: G04-C1300 (RMK00439) . 2.2.第2Pass生產，前處理不必塗裝。 (RMK00439) . 2.3.出口鋼捲請貼“禁止疊放”紅色標籤。收捲張力設定同rough matt。 (RMK00439) . 2.4.Base 2輥R塗裝，濾心50μ，稀釋Thinner為No.2B，粘度50±10”，PMT設定為232℃。 (RMK00439) . 2.5.Printer Head 1 大理石紋圖案 (NWT11S)。 (RMK00439) . 2.6.Printer Head 4 塗裝KP 1E6312 Clear，PMT設定為232℃。 (RMK00439) . 2.7.Clear不含骨材，濾心50μ，塗裝黏度先原液塗裝視塗裝板面狀況作調整，若繩紋明顯可嘗試將黏度降至100秒。 (RMK00439) . 2.8.Clear稀釋Thinner為No.2B。 (RMK00439) . 【抽氣量】白色系在CC1生產時,FINISH抽氣量請設定250,如生產中發生色差b值異常升高,請股長再加大抽氣量因應 (RMK00560) . 1.第1Pass (RMK00595) . 1.1.線速85mpm，只塗裝正面5μ，背面僅前處理不塗漆。 (RMK00595) . 1.2.正面底漆以R塗裝方式，不允許繩紋或塗佈不均..等塗裝缺陷。 (RMK00595) . 1.3.塗佈量請控制95~105%。 (RMK00595) . 1.4.第1Pass生產不用噴背標。 (RMK00595) . 1.5.★生產印刷第一PASS時，出口請收內捲★ (RMK00595) | 訂單:2508DCD008/004 RCL 無 <生產備註> 事項 | 訂單:2508DCD008/004 CCPK 無 <生產備註> 事項 | 訂單:2508DCD008/004 CGQC 無 <品檢備註> 事項 | 訂單:2508DCD008/004 CCQC <品檢備註> 事項如下 . ★品檢注意！JIS&CNS 訂單必須每滿50噸一定要再做一次TEST (RMK00259) . 【品檢】 第一PASS(只塗底漆)仍需作外觀板面檢驗, 若發現缺陷以８８Ｂ處置作暫留 (RMK00345) . 【品檢】測試時依Base色差值管制, 超出管制值時,若TSD2 或 TDCC判定要生產, 請在測試及外觀報表簽名 (RMK00345) . 【品檢】 測試時最後成品要不要生產由 TSD2決定 (RMK00345) . 【品檢】正式生產後, 請保留第二分切試片，簽名當作此生產批對色板, 並請留意同批目視無明顯色差。 (RMK00345) . 【品檢】每一分切留30cm*全寬試片1片裁成A4一片 TO 業務 (RMK00345) . 2.第2Pass (RMK00439) . 2.1.線速: 60mpm 印刷輥號: G04-C1300 (RMK00439) . 2.2.第2Pass生產，前處理不必塗裝。 (RMK00439) . 2.3.出口鋼捲請貼“禁止疊放”紅色標籤。收捲張力設定同rough matt。 (RMK00439) . 2.4.Base 2輥R塗裝，濾心50μ，稀釋Thinner為No.2B，粘度50±10”，PMT設定為232℃。 (RMK00439) . 2.5.Printer Head 1 大理石紋圖案 (NWT11S)。 (RMK00439) . 2.6.Printer Head 4 塗裝KP 1E6312 Clear，PMT設定為232℃。 (RMK00439) . 2.7.Clear不含骨材，濾心50μ，塗裝黏度先原液塗裝視塗裝板面狀況作調整，若繩紋明顯可嘗試將黏度降至100秒。 (RMK00439) . 2.8.Clear稀釋Thinner為No.2B。 (RMK00439) . 1.第1Pass (RMK00595) . 1.1.線速85mpm，只塗裝正面5μ，背面僅前處理不塗漆。 (RMK00595) . 1.2.正面底漆以R塗裝方式，不允許繩紋或塗佈不均..等塗裝缺陷。 (RMK00595) . 1.3.塗佈量請控制95~105%。 (RMK00595) . 1.4.第1Pass生產不用噴背標。 (RMK00595) . 1.5.★生產印刷第一PASS時，出口請收內捲★ (RMK00595) | 訂單:2508DCD008/004 TOL 無 <生產備註> 事項 | 【疊放】出口每顆鋼捲貼紅色 " 禁止疊放 " 貼紙，如果有套桶S最多2層^^/CC1/CC2/ <<.E_CHIN 2025/09/16 10:22.>> | 訂單 2508DCD008/004 修改記錄如下: 20250827 10:21:53 (21003) 退火碼: >> S1, 用途碼: >> COA020, 背面標示: >> C811, 訂單背面顏色(五碼): >> BW74X, 背面漆膜厚: >> 15, 背面漆塗漆型式幾塗幾烤: >> 2, 鉻酸鹽: >> Z, 訂單厚度: >> 0.35, 訂單重: >> 20, 重量容許率(下限): >> 10, 重量容許率(上限): >> 10, 訂單寬度: >> 914, 鍍製方式: >> BC, 鋼捲內徑: >> 508, 鋼捲下限重: >> 3, 鋼捲上限重: >> 5, 壓花條件碼: >> -, 表面花紋: >> R, 綠色識別碼: >> -, 印刷輥號: >> G04-C1300, 產品代碼: >> PPGL, 皮膜碼: >> -, 單位別: >> M, 油品種類: >> Z, 塗油量: >> Z, 包裝代碼: >> D2 , 保護膜碼: >> -, 客戶試片取樣數量: >> 0, 客戶試片取樣型式: >> -, 調質碼: >> S, 套筒碼: >> S , 規格: >> CGLCC-20, 製造標準: >> CNS, 表面處理劑種類: >> Z, 表面處理劑塗佈量: >> Z, 伸長率測試: >> N, 硬度測試碼: >> N, 抗拉強度測試: >> N, 降伏強度測試: >> N, 厚度變異: >> -1.6, 訂單正面顏色(五碼): >> NWS1Z, 正面漆膜厚: >> NOM, 正面漆塗漆型式幾塗幾烤: >> 2, 修邊碼: >> Y, 重量碼: >> AW, 鋼捲捲向: >> I, 鍍層碼: >> AZ150, | H:厚度偏薄
PPGL | 2508DCD008/005 |  | 1. 部分大陸料含B元素超過CNS規範管制，故請原料CNS規範之訂單不要配大陸料 (OFP00684)-{.不符.} | 1. 訂單若有厚度變異，冷軋厚度公差比照烤漆計算公式 , 但最小為 1/2 公差做設定 (OFP00254)-{.不符.} 2. "偏薄要求訂單" 鍍後厚度減 鍍後厚度下限需大於 0.02 MM,以免發生厚度不足狀況 (OFP00369)-{.不符.} 3. 部分大陸料含B元素超過CNS規範管制，故請原料CNS規範之訂單不要配大陸料 (OFP00684)-{.不符.} | 訂單:2508DCD008/005 CPL <生產備註> 事項如下 . 除HGI/ HGL 訂單邊緣不噴油. 其餘皆側緣噴油 (RMK00285) | 訂單:2508DCD008/005 CR1 無 <生產備註> 事項 | 訂單:2508DCD008/005 CR2 無 <生產備註> 事項 | 訂單:2508DCD008/005 CG1 無 <生產備註> 事項 | 訂單:2508DCD008/005 CG2 無 <生產備註> 事項 | 訂單:2508DCD008/005 CC1 <生產備註> 事項如下 . ★品檢注意！JIS&CNS 訂單必須每滿50噸一定要再做一次TEST (RMK00259) . 【品檢】 第一PASS(只塗底漆)仍需作外觀板面檢驗, 若發現缺陷以８８Ｂ處置作暫留 (RMK00345) . 【品檢】測試時依Base色差值管制, 超出管制值時,若TSD2 或 TDCC判定要生產, 請在測試及外觀報表簽名 (RMK00345) . 【品檢】 測試時最後成品要不要生產由 TSD2決定 (RMK00345) . 【品檢】正式生產後, 請保留第二分切試片，簽名當作此生產批對色板, 並請留意同批目視無明顯色差。 (RMK00345) . 【品檢】每一分切留30cm*全寬試片1片裁成A4一片 TO 業務 (RMK00345) . 2015年發生過訴賠。請出口使用鋼套桶前請檢查焊接處，以免捲取後產生折痕 (RMK00381) . 2.第2Pass (RMK00440) . 2.1.線速: 50mpm 印刷輥號: G24-C1300 (RMK00440) . 2.2.第2Pass生產，前處理不必塗裝。 (RMK00440) . 2.3.出口鋼捲請貼“禁止疊放”紅色標籤。收捲張力設定同rough matt。 (RMK00440) . 2.4.Base 2輥R塗裝，濾心50μ，稀釋Thinner為No.2B，粘度50±10”，PMT設定為232℃。 (RMK00440) . 2.5.Printer (Head 1 + Head 3) 印刷陶岩石紋圖案 (NBT31S)。 (RMK00440) . 2.6.Printer 生產時需開熱風。 (RMK00440) . 2.7.Printer Head 4 塗裝KP 1E6172，PMT設定為232℃。 (RMK00440) . 2.8.1E6172 Clear有含骨材，塗裝黏度：先以原液塗裝視塗裝板面狀況作調整。 (RMK00440) . 2.9.Clear稀釋Thinner為No.2B，濾心125μ。 (RMK00440) . 1.第1Pass (RMK00595) . 1.1.線速85mpm，只塗裝正面5μ，背面僅前處理不塗漆。 (RMK00595) . 1.2.正面底漆以R塗裝方式，不允許繩紋或塗佈不均..等塗裝缺陷。 (RMK00595) . 1.3.塗佈量請控制95~105%。 (RMK00595) . 1.4.第1Pass生產不用噴背標。 (RMK00595) . 1.5.★生產印刷第一PASS時，出口請收內捲★ (RMK00595) | 訂單:2508DCD008/005 CC2 <生產備註> 事項如下 . ★品檢注意！JIS&CNS 訂單必須每滿50噸一定要再做一次TEST (RMK00259) . 【品檢】 第一PASS(只塗底漆)仍需作外觀板面檢驗, 若發現缺陷以８８Ｂ處置作暫留 (RMK00345) . 【品檢】測試時依Base色差值管制, 超出管制值時,若TSD2 或 TDCC判定要生產, 請在測試及外觀報表簽名 (RMK00345) . 【品檢】 測試時最後成品要不要生產由 TSD2決定 (RMK00345) . 【品檢】正式生產後, 請保留第二分切試片，簽名當作此生產批對色板, 並請留意同批目視無明顯色差。 (RMK00345) . 【品檢】每一分切留30cm*全寬試片1片裁成A4一片 TO 業務 (RMK00345) . 2015年發生過訴賠。請出口使用鋼套桶前請檢查焊接處，以免捲取後產生折痕 (RMK00381) . 2.第2Pass (RMK00440) . 2.1.線速: 50mpm 印刷輥號: G24-C1300 (RMK00440) . 2.2.第2Pass生產，前處理不必塗裝。 (RMK00440) . 2.3.出口鋼捲請貼“禁止疊放”紅色標籤。收捲張力設定同rough matt。 (RMK00440) . 2.4.Base 2輥R塗裝，濾心50μ，稀釋Thinner為No.2B，粘度50±10”，PMT設定為232℃。 (RMK00440) . 2.5.Printer (Head 1 + Head 3) 印刷陶岩石紋圖案 (NBT31S)。 (RMK00440) . 2.6.Printer 生產時需開熱風。 (RMK00440) . 2.7.Printer Head 4 塗裝KP 1E6172，PMT設定為232℃。 (RMK00440) . 2.8.1E6172 Clear有含骨材，塗裝黏度：先以原液塗裝視塗裝板面狀況作調整。 (RMK00440) . 2.9.Clear稀釋Thinner為No.2B，濾心125μ。 (RMK00440) . 1.第1Pass (RMK00595) . 1.1.線速85mpm，只塗裝正面5μ，背面僅前處理不塗漆。 (RMK00595) . 1.2.正面底漆以R塗裝方式，不允許繩紋或塗佈不均..等塗裝缺陷。 (RMK00595) . 1.3.塗佈量請控制95~105%。 (RMK00595) . 1.4.第1Pass生產不用噴背標。 (RMK00595) . 1.5.★生產印刷第一PASS時，出口請收內捲★ (RMK00595) | 訂單:2508DCD008/005 RCL 無 <生產備註> 事項 | 訂單:2508DCD008/005 CCPK 無 <生產備註> 事項 | 訂單:2508DCD008/005 CGQC 無 <品檢備註> 事項 | 訂單:2508DCD008/005 CCQC <品檢備註> 事項如下 . ★品檢注意！JIS&CNS 訂單必須每滿50噸一定要再做一次TEST (RMK00259) . 【品檢】 第一PASS(只塗底漆)仍需作外觀板面檢驗, 若發現缺陷以８８Ｂ處置作暫留 (RMK00345) . 【品檢】測試時依Base色差值管制, 超出管制值時,若TSD2 或 TDCC判定要生產, 請在測試及外觀報表簽名 (RMK00345) . 【品檢】 測試時最後成品要不要生產由 TSD2決定 (RMK00345) . 【品檢】正式生產後, 請保留第二分切試片，簽名當作此生產批對色板, 並請留意同批目視無明顯色差。 (RMK00345) . 【品檢】每一分切留30cm*全寬試片1片裁成A4一片 TO 業務 (RMK00345) . 2.第2Pass (RMK00440) . 2.1.線速: 50mpm 印刷輥號: G24-C1300 (RMK00440) . 2.2.第2Pass生產，前處理不必塗裝。 (RMK00440) . 2.3.出口鋼捲請貼“禁止疊放”紅色標籤。收捲張力設定同rough matt。 (RMK00440) . 2.4.Base 2輥R塗裝，濾心50μ，稀釋Thinner為No.2B，粘度50±10”，PMT設定為232℃。 (RMK00440) . 2.5.Printer (Head 1 + Head 3) 印刷陶岩石紋圖案 (NBT31S)。 (RMK00440) . 2.6.Printer 生產時需開熱風。 (RMK00440) . 2.7.Printer Head 4 塗裝KP 1E6172，PMT設定為232℃。 (RMK00440) . 2.8.1E6172 Clear有含骨材，塗裝黏度：先以原液塗裝視塗裝板面狀況作調整。 (RMK00440) . 2.9.Clear稀釋Thinner為No.2B，濾心125μ。 (RMK00440) . 1.第1Pass (RMK00595) . 1.1.線速85mpm，只塗裝正面5μ，背面僅前處理不塗漆。 (RMK00595) . 1.2.正面底漆以R塗裝方式，不允許繩紋或塗佈不均..等塗裝缺陷。 (RMK00595) . 1.3.塗佈量請控制95~105%。 (RMK00595) . 1.4.第1Pass生產不用噴背標。 (RMK00595) . 1.5.★生產印刷第一PASS時，出口請收內捲★ (RMK00595) | 訂單:2508DCD008/005 TOL 無 <生產備註> 事項 |  | 訂單 2508DCD008/005 修改記錄如下: 20250829 08:46:39 (21003) 退火碼: >> S1, 用途碼: >> COA020, 背面標示: >> C811, 訂單背面顏色(五碼): >> BW73X, 背面漆膜厚: >> 15, 背面漆塗漆型式幾塗幾烤: >> 2, 鉻酸鹽: >> Z, 訂單厚度: >> 0.35, 訂單重: >> 20, 重量容許率(下限): >> 10, 重量容許率(上限): >> 10, 訂單寬度: >> 914, 鍍製方式: >> BC, 鋼捲內徑: >> 508, 鋼捲下限重: >> 3, 鋼捲上限重: >> 5, 壓花條件碼: >> -, 表面花紋: >> R, GL鋅花要求下限: >> 0, GL鋅花要求上限: >> 0, 綠色識別碼: >> -, 印刷輥號: >> G24-C1300, 產品代碼: >> PPGL, 皮膜碼: >> -, 單位別: >> M, 油品種類: >> Z, 塗油量: >> Z, 包裝代碼: >> D2 , 保護膜碼: >> -, 客戶試片取樣型式: >> -, 調質碼: >> S, 套筒碼: >> S , 規格: >> CGLCC-20, 製造標準: >> CNS, 表面處理劑種類: >> Z, 表面處理劑塗佈量: >> Z, 伸長率測試: >> N, 硬度測試碼: >> N, 抗拉強度測試: >> N, 降伏強度測試: >> N, 厚度變異: >> -1.6, 訂單正面顏色(五碼): >> NBS1Y, 正面漆膜厚: >> NOM, 正面漆塗漆型式幾塗幾烤: >> 2, 修邊碼: >> Y, 重量碼: >> AW, 鋼捲捲向: >> I, 鍍層碼: >> AZ150, | H:厚度偏薄
PPGL | 2508DCD008/006 |  | 1. 部分大陸料含B元素超過CNS規範管制，故請原料CNS規範之訂單不要配大陸料 (OFP00684)-{.不符.} | 1. 訂單若有厚度變異，冷軋厚度公差比照烤漆計算公式 , 但最小為 1/2 公差做設定 (OFP00254)-{.不符.} 2. "偏薄要求訂單" 鍍後厚度減 鍍後厚度下限需大於 0.02 MM,以免發生厚度不足狀況 (OFP00369)-{.不符.} 3. 部分大陸料含B元素超過CNS規範管制，故請原料CNS規範之訂單不要配大陸料 (OFP00684)-{.不符.} | 訂單:2508DCD008/006 CPL <生產備註> 事項如下 . 除HGI/ HGL 訂單邊緣不噴油. 其餘皆側緣噴油 (RMK00285) | 訂單:2508DCD008/006 CR1 無 <生產備註> 事項 | 訂單:2508DCD008/006 CR2 無 <生產備註> 事項 | 訂單:2508DCD008/006 CG1 無 <生產備註> 事項 | 訂單:2508DCD008/006 CG2 無 <生產備註> 事項 | 訂單:2508DCD008/006 CC1 <生產備註> 事項如下 . ★品檢注意！JIS&CNS 訂單必須每滿50噸一定要再做一次TEST (RMK00259) . 【品檢】 第一PASS(只塗底漆)仍需作外觀板面檢驗, 若發現缺陷以８８Ｂ處置作暫留 (RMK00345) . 【品檢】測試時依Base色差值管制, 超出管制值時,若TSD2 或 TDCC判定要生產, 請在測試及外觀報表簽名 (RMK00345) . 【品檢】 測試時最後成品要不要生產由 TSD2決定 (RMK00345) . 【品檢】正式生產後, 請保留第二分切試片，簽名當作此生產批對色板, 並請留意同批目視無明顯色差。 (RMK00345) . 【品檢】每一分切留30cm*全寬試片1片裁成A4一片 TO 業務 (RMK00345) . 2015年發生過訴賠。請出口使用鋼套桶前請檢查焊接處，以免捲取後產生折痕 (RMK00381) . 2.第2Pass (RMK00436) . 2.1.線速: 60mpm 印刷輥號: F24-C1300 (RMK00436) . 2.3.第2Pass生產，前處理不必塗裝。 (RMK00436) . 2.4.出口鋼捲請貼“禁止疊放”紅色標籤。收捲張力設定同rough matt。 (RMK00436) . 2.5.Base 2輥R塗裝，濾心50μ，稀釋Thinner為No.2B，粘度50±10”，PMT設定為232℃。 (RMK00436) . 2.6.Printer Head 2 印刷松木紋圖案 (NBT77S)。 (RMK00436) . 2.7.Printer Head 4 塗裝1E6172，PMT設定為232℃。 (RMK00436) . 2.8.1E6172 Clear有含骨材，塗裝黏度：先以原液塗裝視塗裝板面狀況作調整。 (RMK00436) . 2.9.Clear稀釋Thinner為No.2B，濾心125μ。 (RMK00436) . 1.第1Pass (RMK00595) . 1.1.線速85mpm，只塗裝正面5μ，背面僅前處理不塗漆。 (RMK00595) . 1.2.正面底漆以R塗裝方式，不允許繩紋或塗佈不均..等塗裝缺陷。 (RMK00595) . 1.3.塗佈量請控制95~105%。 (RMK00595) . 1.4.第1Pass生產不用噴背標。 (RMK00595) . 1.5.★生產印刷第一PASS時，出口請收內捲★ (RMK00595) | 訂單:2508DCD008/006 CC2 <生產備註> 事項如下 . ★品檢注意！JIS&CNS 訂單必須每滿50噸一定要再做一次TEST (RMK00259) . 【品檢】 第一PASS(只塗底漆)仍需作外觀板面檢驗, 若發現缺陷以８８Ｂ處置作暫留 (RMK00345) . 【品檢】測試時依Base色差值管制, 超出管制值時,若TSD2 或 TDCC判定要生產, 請在測試及外觀報表簽名 (RMK00345) . 【品檢】 測試時最後成品要不要生產由 TSD2決定 (RMK00345) . 【品檢】正式生產後, 請保留第二分切試片，簽名當作此生產批對色板, 並請留意同批目視無明顯色差。 (RMK00345) . 【品檢】每一分切留30cm*全寬試片1片裁成A4一片 TO 業務 (RMK00345) . 2015年發生過訴賠。請出口使用鋼套桶前請檢查焊接處，以免捲取後產生折痕 (RMK00381) . 2.第2Pass (RMK00436) . 2.1.線速: 60mpm 印刷輥號: F24-C1300 (RMK00436) . 2.3.第2Pass生產，前處理不必塗裝。 (RMK00436) . 2.4.出口鋼捲請貼“禁止疊放”紅色標籤。收捲張力設定同rough matt。 (RMK00436) . 2.5.Base 2輥R塗裝，濾心50μ，稀釋Thinner為No.2B，粘度50±10”，PMT設定為232℃。 (RMK00436) . 2.6.Printer Head 2 印刷松木紋圖案 (NBT77S)。 (RMK00436) . 2.7.Printer Head 4 塗裝1E6172，PMT設定為232℃。 (RMK00436) . 2.8.1E6172 Clear有含骨材，塗裝黏度：先以原液塗裝視塗裝板面狀況作調整。 (RMK00436) . 2.9.Clear稀釋Thinner為No.2B，濾心125μ。 (RMK00436) . 1.第1Pass (RMK00595) . 1.1.線速85mpm，只塗裝正面5μ，背面僅前處理不塗漆。 (RMK00595) . 1.2.正面底漆以R塗裝方式，不允許繩紋或塗佈不均..等塗裝缺陷。 (RMK00595) . 1.3.塗佈量請控制95~105%。 (RMK00595) . 1.4.第1Pass生產不用噴背標。 (RMK00595) . 1.5.★生產印刷第一PASS時，出口請收內捲★ (RMK00595) | 訂單:2508DCD008/006 RCL 無 <生產備註> 事項 | 訂單:2508DCD008/006 CCPK 無 <生產備註> 事項 | 訂單:2508DCD008/006 CGQC 無 <品檢備註> 事項 | 訂單:2508DCD008/006 CCQC <品檢備註> 事項如下 . ★品檢注意！JIS&CNS 訂單必須每滿50噸一定要再做一次TEST (RMK00259) . 【品檢】 第一PASS(只塗底漆)仍需作外觀板面檢驗, 若發現缺陷以８８Ｂ處置作暫留 (RMK00345) . 【品檢】測試時依Base色差值管制, 超出管制值時,若TSD2 或 TDCC判定要生產, 請在測試及外觀報表簽名 (RMK00345) . 【品檢】 測試時最後成品要不要生產由 TSD2決定 (RMK00345) . 【品檢】正式生產後, 請保留第二分切試片，簽名當作此生產批對色板, 並請留意同批目視無明顯色差。 (RMK00345) . 【品檢】每一分切留30cm*全寬試片1片裁成A4一片 TO 業務 (RMK00345) . 2.第2Pass (RMK00436) . 2.1.線速: 60mpm 印刷輥號: F24-C1300 (RMK00436) . 2.3.第2Pass生產，前處理不必塗裝。 (RMK00436) . 2.4.出口鋼捲請貼“禁止疊放”紅色標籤。收捲張力設定同rough matt。 (RMK00436) . 2.5.Base 2輥R塗裝，濾心50μ，稀釋Thinner為No.2B，粘度50±10”，PMT設定為232℃。 (RMK00436) . 2.6.Printer Head 2 印刷松木紋圖案 (NBT77S)。 (RMK00436) . 2.7.Printer Head 4 塗裝1E6172，PMT設定為232℃。 (RMK00436) . 2.8.1E6172 Clear有含骨材，塗裝黏度：先以原液塗裝視塗裝板面狀況作調整。 (RMK00436) . 2.9.Clear稀釋Thinner為No.2B，濾心125μ。 (RMK00436) . 1.第1Pass (RMK00595) . 1.1.線速85mpm，只塗裝正面5μ，背面僅前處理不塗漆。 (RMK00595) . 1.2.正面底漆以R塗裝方式，不允許繩紋或塗佈不均..等塗裝缺陷。 (RMK00595) . 1.3.塗佈量請控制95~105%。 (RMK00595) . 1.4.第1Pass生產不用噴背標。 (RMK00595) . 1.5.★生產印刷第一PASS時，出口請收內捲★ (RMK00595) | 訂單:2508DCD008/006 TOL 無 <生產備註> 事項 |  | 訂單 2508DCD008/006 修改記錄如下: 20250829 08:47:02 (21003) 退火碼: >> S1, 用途碼: >> COA020, 背面標示: >> C811, 訂單背面顏色(五碼): >> BW73X, 背面漆膜厚: >> 15, 背面漆塗漆型式幾塗幾烤: >> 2, 鉻酸鹽: >> Z, 訂單厚度: >> 0.35, 訂單重: >> 20, 重量容許率(下限): >> 10, 重量容許率(上限): >> 10, 訂單寬度: >> 1000, 鍍製方式: >> BC, 鋼捲內徑: >> 508, 鋼捲下限重: >> 3, 鋼捲上限重: >> 5, 壓花條件碼: >> -, 表面花紋: >> R, GL鋅花要求下限: >> 0, GL鋅花要求上限: >> 0, 綠色識別碼: >> -, 印刷輥號: >> F24-C1300, 產品代碼: >> PPGL, 皮膜碼: >> -, 單位別: >> M, 油品種類: >> Z, 塗油量: >> Z, 包裝代碼: >> D2 , 保護膜碼: >> -, 客戶試片取樣型式: >> -, 調質碼: >> S, 套筒碼: >> S , 規格: >> CGLCC-20, 製造標準: >> CNS, 表面處理劑種類: >> Z, 表面處理劑塗佈量: >> Z, 伸長率測試: >> N, 硬度測試碼: >> N, 抗拉強度測試: >> N, 降伏強度測試: >> N, 厚度變異: >> -1.6, 訂單正面顏色(五碼): >> NBW3Y, 正面漆膜厚: >> NOM, 正面漆塗漆型式幾塗幾烤: >> 2, 修邊碼: >> Y, 重量碼: >> AW, 鋼捲捲向: >> I, 鍍層碼: >> AZ150, | H:厚度偏薄
PPGL | 2508DCD008/007 |  | 1. 部分大陸料含B元素超過CNS規範管制，故請原料CNS規範之訂單不要配大陸料 (OFP00684)-{.不符.} | 1. 訂單若有厚度變異，冷軋厚度公差比照烤漆計算公式 , 但最小為 1/2 公差做設定 (OFP00254)-{.不符.} 2. 高光新增備註（適用非直立式包裝）：請出口每顆鋼捲貼紅色 " 禁止疊放 " 貼紙，如果有套桶S最多2層 (OFP00366)-{.不符.} 3. "偏薄要求訂單" 鍍後厚度減 鍍後厚度下限需大於 0.02 MM,以免發生厚度不足狀況 (OFP00369)-{.不符.} 4. 部分大陸料含B元素超過CNS規範管制，故請原料CNS規範之訂單不要配大陸料 (OFP00684)-{.不符.} | 訂單:2508DCD008/007 CPL <生產備註> 事項如下 . 除HGI/ HGL 訂單邊緣不噴油. 其餘皆側緣噴油 (RMK00285) | 訂單:2508DCD008/007 CR1 無 <生產備註> 事項 | 訂單:2508DCD008/007 CR2 無 <生產備註> 事項 | 訂單:2508DCD008/007 CG1 無 <生產備註> 事項 | 訂單:2508DCD008/007 CG2 無 <生產備註> 事項 | 訂單:2508DCD008/007 CC1 <生產備註> 事項如下 . 【疊放】出口每顆鋼捲貼紅色 " 禁止疊放 " 貼紙，如果有套桶S最多2層 (RMK-E_CHIN) . ★品檢注意！JIS&CNS 訂單必須每滿50噸一定要再做一次TEST (RMK00259) . 【品檢】 第一PASS(只塗底漆)仍需作外觀板面檢驗, 若發現缺陷以８８Ｂ處置作暫留 (RMK00345) . 【品檢】測試時依Base色差值管制, 超出管制值時,若TSD2 或 TDCC判定要生產, 請在測試及外觀報表簽名 (RMK00345) . 【品檢】 測試時最後成品要不要生產由 TSD2決定 (RMK00345) . 【品檢】正式生產後, 請保留第二分切試片，簽名當作此生產批對色板, 並請留意同批目視無明顯色差。 (RMK00345) . 【品檢】每一分切留30cm*全寬試片1片裁成A4一片 TO 業務 (RMK00345) . 2015年發生過訴賠。請出口使用鋼套桶前請檢查焊接處，以免捲取後產生折痕 (RMK00381) . 2.第2Pass (RMK00439) . 2.1.線速: 60mpm 印刷輥號: G04-C1300 (RMK00439) . 2.2.第2Pass生產，前處理不必塗裝。 (RMK00439) . 2.3.出口鋼捲請貼“禁止疊放”紅色標籤。收捲張力設定同rough matt。 (RMK00439) . 2.4.Base 2輥R塗裝，濾心50μ，稀釋Thinner為No.2B，粘度50±10”，PMT設定為232℃。 (RMK00439) . 2.5.Printer Head 1 大理石紋圖案 (NWT11S)。 (RMK00439) . 2.6.Printer Head 4 塗裝KP 1E6312 Clear，PMT設定為232℃。 (RMK00439) . 2.7.Clear不含骨材，濾心50μ，塗裝黏度先原液塗裝視塗裝板面狀況作調整，若繩紋明顯可嘗試將黏度降至100秒。 (RMK00439) . 2.8.Clear稀釋Thinner為No.2B。 (RMK00439) . 【抽氣量】白色系在CC1生產時,FINISH抽氣量請設定250,如生產中發生色差b值異常升高,請股長再加大抽氣量因應 (RMK00560) . 1.第1Pass (RMK00595) . 1.1.線速85mpm，只塗裝正面5μ，背面僅前處理不塗漆。 (RMK00595) . 1.2.正面底漆以R塗裝方式，不允許繩紋或塗佈不均..等塗裝缺陷。 (RMK00595) . 1.3.塗佈量請控制95~105%。 (RMK00595) . 1.4.第1Pass生產不用噴背標。 (RMK00595) . 1.5.★生產印刷第一PASS時，出口請收內捲★ (RMK00595) | 訂單:2508DCD008/007 CC2 <生產備註> 事項如下 . 【疊放】出口每顆鋼捲貼紅色 " 禁止疊放 " 貼紙，如果有套桶S最多2層 (RMK-E_CHIN) . ★品檢注意！JIS&CNS 訂單必須每滿50噸一定要再做一次TEST (RMK00259) . 【品檢】 第一PASS(只塗底漆)仍需作外觀板面檢驗, 若發現缺陷以８８Ｂ處置作暫留 (RMK00345) . 【品檢】測試時依Base色差值管制, 超出管制值時,若TSD2 或 TDCC判定要生產, 請在測試及外觀報表簽名 (RMK00345) . 【品檢】 測試時最後成品要不要生產由 TSD2決定 (RMK00345) . 【品檢】正式生產後, 請保留第二分切試片，簽名當作此生產批對色板, 並請留意同批目視無明顯色差。 (RMK00345) . 【品檢】每一分切留30cm*全寬試片1片裁成A4一片 TO 業務 (RMK00345) . 2015年發生過訴賠。請出口使用鋼套桶前請檢查焊接處，以免捲取後產生折痕 (RMK00381) . 2.第2Pass (RMK00439) . 2.1.線速: 60mpm 印刷輥號: G04-C1300 (RMK00439) . 2.2.第2Pass生產，前處理不必塗裝。 (RMK00439) . 2.3.出口鋼捲請貼“禁止疊放”紅色標籤。收捲張力設定同rough matt。 (RMK00439) . 2.4.Base 2輥R塗裝，濾心50μ，稀釋Thinner為No.2B，粘度50±10”，PMT設定為232℃。 (RMK00439) . 2.5.Printer Head 1 大理石紋圖案 (NWT11S)。 (RMK00439) . 2.6.Printer Head 4 塗裝KP 1E6312 Clear，PMT設定為232℃。 (RMK00439) . 2.7.Clear不含骨材，濾心50μ，塗裝黏度先原液塗裝視塗裝板面狀況作調整，若繩紋明顯可嘗試將黏度降至100秒。 (RMK00439) . 2.8.Clear稀釋Thinner為No.2B。 (RMK00439) . 【抽氣量】白色系在CC1生產時,FINISH抽氣量請設定250,如生產中發生色差b值異常升高,請股長再加大抽氣量因應 (RMK00560) . 1.第1Pass (RMK00595) . 1.1.線速85mpm，只塗裝正面5μ，背面僅前處理不塗漆。 (RMK00595) . 1.2.正面底漆以R塗裝方式，不允許繩紋或塗佈不均..等塗裝缺陷。 (RMK00595) . 1.3.塗佈量請控制95~105%。 (RMK00595) . 1.4.第1Pass生產不用噴背標。 (RMK00595) . 1.5.★生產印刷第一PASS時，出口請收內捲★ (RMK00595) | 訂單:2508DCD008/007 RCL 無 <生產備註> 事項 | 訂單:2508DCD008/007 CCPK 無 <生產備註> 事項 | 訂單:2508DCD008/007 CGQC 無 <品檢備註> 事項 | 訂單:2508DCD008/007 CCQC <品檢備註> 事項如下 . ★品檢注意！JIS&CNS 訂單必須每滿50噸一定要再做一次TEST (RMK00259) . 【品檢】 第一PASS(只塗底漆)仍需作外觀板面檢驗, 若發現缺陷以８８Ｂ處置作暫留 (RMK00345) . 【品檢】測試時依Base色差值管制, 超出管制值時,若TSD2 或 TDCC判定要生產, 請在測試及外觀報表簽名 (RMK00345) . 【品檢】 測試時最後成品要不要生產由 TSD2決定 (RMK00345) . 【品檢】正式生產後, 請保留第二分切試片，簽名當作此生產批對色板, 並請留意同批目視無明顯色差。 (RMK00345) . 【品檢】每一分切留30cm*全寬試片1片裁成A4一片 TO 業務 (RMK00345) . 2.第2Pass (RMK00439) . 2.1.線速: 60mpm 印刷輥號: G04-C1300 (RMK00439) . 2.2.第2Pass生產，前處理不必塗裝。 (RMK00439) . 2.3.出口鋼捲請貼“禁止疊放”紅色標籤。收捲張力設定同rough matt。 (RMK00439) . 2.4.Base 2輥R塗裝，濾心50μ，稀釋Thinner為No.2B，粘度50±10”，PMT設定為232℃。 (RMK00439) . 2.5.Printer Head 1 大理石紋圖案 (NWT11S)。 (RMK00439) . 2.6.Printer Head 4 塗裝KP 1E6312 Clear，PMT設定為232℃。 (RMK00439) . 2.7.Clear不含骨材，濾心50μ，塗裝黏度先原液塗裝視塗裝板面狀況作調整，若繩紋明顯可嘗試將黏度降至100秒。 (RMK00439) . 2.8.Clear稀釋Thinner為No.2B。 (RMK00439) . 1.第1Pass (RMK00595) . 1.1.線速85mpm，只塗裝正面5μ，背面僅前處理不塗漆。 (RMK00595) . 1.2.正面底漆以R塗裝方式，不允許繩紋或塗佈不均..等塗裝缺陷。 (RMK00595) . 1.3.塗佈量請控制95~105%。 (RMK00595) . 1.4.第1Pass生產不用噴背標。 (RMK00595) . 1.5.★生產印刷第一PASS時，出口請收內捲★ (RMK00595) | 訂單:2508DCD008/007 TOL 無 <生產備註> 事項 | 【疊放】出口每顆鋼捲貼紅色 " 禁止疊放 " 貼紙，如果有套桶S最多2層^^/CC1/CC2/ <<.E_CHIN 2025/09/16 11:27.>> | 訂單 2508DCD008/007 修改記錄如下: 20250829 08:47:24 (21003) 退火碼: >> S1, 用途碼: >> COA020, 背面標示: >> C811, 訂單背面顏色(五碼): >> BW74X, 背面漆膜厚: >> 15, 背面漆塗漆型式幾塗幾烤: >> 2, 鉻酸鹽: >> Z, 訂單厚度: >> 0.35, 訂單重: >> 5, 重量容許率(下限): >> 10, 重量容許率(上限): >> 10, 訂單寬度: >> 1000, 鍍製方式: >> BC, 鋼捲內徑: >> 508, 鋼捲下限重: >> 3, 鋼捲上限重: >> 5, 壓花條件碼: >> -, 表面花紋: >> R, GL鋅花要求下限: >> 0, GL鋅花要求上限: >> 0, 綠色識別碼: >> -, 印刷輥號: >> G04-C1300, 產品代碼: >> PPGL, 皮膜碼: >> -, 單位別: >> M, 油品種類: >> Z, 塗油量: >> Z, 包裝代碼: >> D2 , 保護膜碼: >> -, 客戶試片取樣型式: >> -, 調質碼: >> S, 套筒碼: >> S , 規格: >> CGLCC-20, 製造標準: >> CNS, 表面處理劑種類: >> Z, 表面處理劑塗佈量: >> Z, 伸長率測試: >> N, 硬度測試碼: >> N, 抗拉強度測試: >> N, 降伏強度測試: >> N, 厚度變異: >> -1.6, 訂單正面顏色(五碼): >> NWS1Z, 正面漆膜厚: >> NOM, 正面漆塗漆型式幾塗幾烤: >> 2, 修邊碼: >> Y, 重量碼: >> AW, 鋼捲捲向: >> I, 鍍層碼: >> AZ150, | H:厚度偏薄
PPGL | 2508DCD009/001 |  | 1. 製造標準為MS、ASTM或銷新加坡之訂單，若無技術指定優先用料，請優先使用國內料，勿使用ANFEN (OFP00406)-{.不符.} | 1. 訂單若有厚度變異，冷軋厚度公差比照烤漆計算公式 , 但最小為 1/2 公差做設定 (OFP00254)-{.不符.} 2. 製造標準為MS、ASTM或銷新加坡之訂單，若無技術指定優先用料，請優先使用國內料，勿使用ANFEN (OFP00406)-{.不符.} | 訂單:2508DCD009/001 CPL <生產備註> 事項如下 . 除HGI/ HGL 訂單邊緣不噴油. 其餘皆側緣噴油 (RMK00285) | 訂單:2508DCD009/001 CR1 無 <生產備註> 事項 | 訂單:2508DCD009/001 CR2 無 <生產備註> 事項 | 訂單:2508DCD009/001 CG1 <生產備註> 事項如下 . 平板類,鍍鋅生產時SKIN PASS & T/L 請依據鍍鋅標準規定生產 (RMK00100) . 鍍鋅表面不可有鋅痕、壓痕、凹陷、及刮傷 、應變痕等。 (RMK00100) . 出口鋼捲盤捲後目視不允許有鼓起. (RMK00100) . 鍍層 AZ150 (含) 以上 , 鋅花等級 C~E 目標D，避免鋅花晶界明顯後續造成烤漆點狀未塗漆。 (RMK00565) | 訂單:2508DCD009/001 CG2 <生產備註> 事項如下 . 平板類,鍍鋅生產時SKIN PASS & T/L 請依據鍍鋅標準規定生產 (RMK00100) . 鍍鋅表面不可有鋅痕、壓痕、凹陷、及刮傷 、應變痕等。 (RMK00100) . 出口鋼捲盤捲後目視不允許有鼓起. (RMK00100) . 鍍層 AZ150 (含) 以上 , 鋅花等級 C~E 目標D，避免鋅花晶界明顯後續造成烤漆點狀未塗漆。 (RMK00565) | 訂單:2508DCD009/001 CC1 <生產備註> 事項如下 . 請參考歷史塗裝條件對應色差值，調整1W0862單一MASS(不含底漆)以不低於標準 85%為底線，以達到△ L 管制±0.5 以內的目標 (RMK00399) . 【抽氣量】白色系在CC1生產時,FINISH抽氣量請設定250,如生產中發生色差b值異常升高,請股長再加大抽氣量因應 (RMK00560) | 訂單:2508DCD009/001 CC2 <生產備註> 事項如下 . 請參考歷史塗裝條件對應色差值，調整1W0862單一MASS(不含底漆)以不低於標準 85%為底線，以達到△ L 管制±0.5 以內的目標 (RMK00399) . 【抽氣量】白色系在CC1生產時,FINISH抽氣量請設定250,如生產中發生色差b值異常升高,請股長再加大抽氣量因應 (RMK00560) | 訂單:2508DCD009/001 RCL 無 <生產備註> 事項 | 訂單:2508DCD009/001 CCPK 無 <生產備註> 事項 | 訂單:2508DCD009/001 CGQC <品檢備註> 事項如下 . 鍍層 AZ150 (含) 以上 , 鋅花等級 C~E 目標D，避免鋅花晶界明顯後續造成烤漆點狀未塗漆。 (RMK00565) | 訂單:2508DCD009/001 CCQC <品檢備註> 事項如下 . 請參考歷史塗裝條件對應色差值，調整1W0862單一MASS(不含底漆)以不低於標準 85%為底線，以達到△ L 管制±0.5 以內的目標 (RMK00399) | 訂單:2508DCD009/001 TOL 無 <生產備註> 事項 |  | 訂單 2508DCD009/001 修改記錄如下: 20250821 14:50:26 (22030) 退火碼: >> H2, 用途碼: >> CIA008, 背面標示: >> C104, 訂單背面顏色(五碼): >> BW736, 背面漆膜厚: >> NOM, 背面漆塗漆型式幾塗幾烤: >> 1, 鉻酸鹽: >> Z, 訂單厚度: >> 0.376, 訂單重: >> 5, 重量容許率(下限): >> 10, 重量容許率(上限): >> 10, 訂單寬度: >> 914, 鍍製方式: >> AC, 鋼捲內徑: >> 508, 鋼捲下限重: >> 3, 鋼捲上限重: >> 5, 壓花條件碼: >> -, 表面花紋: >> R, 綠色識別碼: >> -, 印刷輥號: >> -, 產品代碼: >> PPGL, 皮膜碼: >> -, 單位別: >> M, 油品種類: >> Z, 塗油量: >> Z, 包裝代碼: >> D2 , 保護膜碼: >> -, 客戶試片取樣型式: >> -, 調質碼: >> S, 套筒碼: >> N , 規格: >> A792MSSGR550, 製造標準: >> ASTM, 表面處理劑種類: >> Z, 表面處理劑塗佈量: >> Z, 伸長率測試: >> N, 硬度測試碼: >> N, 抗拉強度測試: >> N, 降伏強度測試: >> N, 厚度變異: >> 4.8, 訂單正面顏色(五碼): >> 1W086, 正面漆膜厚: >> NOM, 正面漆塗漆型式幾塗幾烤: >> 2, 修邊碼: >> Y, 重量碼: >> AW, 鋼捲捲向: >> I, 鍍層碼: >> AZM150, | G:厚度偏厚
PPGL | 2508DCD011/001 |  | 1. 製造標準為MS、ASTM或銷新加坡之訂單，若無技術指定優先用料，請優先使用國內料，勿使用ANFEN (OFP00406)-{.不符.} | 1. 訂單若有厚度變異，冷軋厚度公差比照烤漆計算公式 , 但最小為 1/2 公差做設定 (OFP00254)-{.不符.} 2. "偏薄要求訂單" 鍍後厚度減 鍍後厚度下限需大於 0.02 MM,以免發生厚度不足狀況 (OFP00369)-{.不符.} 3. 製造標準為MS、ASTM或銷新加坡之訂單，若無技術指定優先用料，請優先使用國內料，勿使用ANFEN (OFP00406)-{.不符.} | 訂單:2508DCD011/001 CPL <生產備註> 事項如下 . 除HGI/ HGL 訂單邊緣不噴油. 其餘皆側緣噴油 (RMK00285) | 訂單:2508DCD011/001 CR1 無 <生產備註> 事項 | 訂單:2508DCD011/001 CR2 無 <生產備註> 事項 | 訂單:2508DCD011/001 CG1 <生產備註> 事項如下 . 平板類,鍍鋅生產時SKIN PASS & T/L 請依據鍍鋅標準規定生產 (RMK00100) . 鍍鋅表面不可有鋅痕、壓痕、凹陷、及刮傷 、應變痕等。 (RMK00100) . 出口鋼捲盤捲後目視不允許有鼓起. (RMK00100) . 鍍層 AZ150 (含) 以上 , 鋅花等級 C~E 目標D，避免鋅花晶界明顯後續造成烤漆點狀未塗漆。 (RMK00565) | 訂單:2508DCD011/001 CG2 <生產備註> 事項如下 . 平板類,鍍鋅生產時SKIN PASS & T/L 請依據鍍鋅標準規定生產 (RMK00100) . 鍍鋅表面不可有鋅痕、壓痕、凹陷、及刮傷 、應變痕等。 (RMK00100) . 出口鋼捲盤捲後目視不允許有鼓起. (RMK00100) . 鍍層 AZ150 (含) 以上 , 鋅花等級 C~E 目標D，避免鋅花晶界明顯後續造成烤漆點狀未塗漆。 (RMK00565) | 訂單:2508DCD011/001 CC1 無 <生產備註> 事項 | 訂單:2508DCD011/001 CC2 無 <生產備註> 事項 | 訂單:2508DCD011/001 RCL 無 <生產備註> 事項 | 訂單:2508DCD011/001 CCPK 無 <生產備註> 事項 | 訂單:2508DCD011/001 CGQC <品檢備註> 事項如下 . 鍍層 AZ150 (含) 以上 , 鋅花等級 C~E 目標D，避免鋅花晶界明顯後續造成烤漆點狀未塗漆。 (RMK00565) | 訂單:2508DCD011/001 CCQC 無 <品檢備註> 事項 | 訂單:2508DCD011/001 TOL 無 <生產備註> 事項 |  | 訂單 2508DCD011/001 修改記錄如下: 20250825 11:37:28 (21003) 退火碼: >> H2, 用途碼: >> CIA008, 背面標示: >> C104, 訂單背面顏色(五碼): >> BW73Y, 背面漆膜厚: >> 12.5, 背面漆塗漆型式幾塗幾烤: >> 2, 鉻酸鹽: >> Z, 訂單厚度: >> 0.52, 訂單重: >> 5, 重量容許率(下限): >> 10, 重量容許率(上限): >> 10, 訂單寬度: >> 914, 鍍製方式: >> AC, 鋼捲內徑: >> 508, 鋼捲下限重: >> 3, 鋼捲上限重: >> 5, 壓花條件碼: >> -, 表面花紋: >> R, 綠色識別碼: >> -, 印刷輥號: >> -, 產品代碼: >> PPGL, 皮膜碼: >> -, 單位別: >> M, 油品種類: >> Z, 塗油量: >> Z, 包裝代碼: >> D2 , 保護膜碼: >> -, 客戶試片取樣型式: >> -, 調質碼: >> S, 套筒碼: >> R , 規格: >> A792MSSGR550, 製造標準: >> ASTM, 表面處理劑種類: >> Z, 表面處理劑塗佈量: >> Z, 伸長率測試: >> N, 硬度測試碼: >> N, 抗拉強度測試: >> N, 降伏強度測試: >> N, 厚度變異: >> -1.4, 訂單正面顏色(五碼): >> SY356, 正面漆膜厚: >> 25, 正面漆塗漆型式幾塗幾烤: >> 2, 修邊碼: >> Y, 重量碼: >> AW, 鋼捲捲向: >> I, 鍍層碼: >> AZM150, | H:厚度偏薄
PPGL | 2508DCD012/001 |  | 1. 製造標準為MS、ASTM或銷新加坡之訂單，若無技術指定優先用料，請優先使用國內料，勿使用ANFEN (OFP00406)-{.不符.} | 1. 訂單若有厚度變異，冷軋厚度公差比照烤漆計算公式 , 但最小為 1/2 公差做設定 (OFP00254)-{.不符.} 2. "偏薄要求訂單" 鍍後厚度減 鍍後厚度下限需大於 0.02 MM,以免發生厚度不足狀況 (OFP00369)-{.不符.} 3. 製造標準為MS、ASTM或銷新加坡之訂單，若無技術指定優先用料，請優先使用國內料，勿使用ANFEN (OFP00406)-{.不符.} 4. ★★★穿譜用！不得用於其他用途★★★ (OFP00731)-{.不符.} | 訂單:2508DCD012/001 CPL <生產備註> 事項如下 . 除HGI/ HGL 訂單邊緣不噴油. 其餘皆側緣噴油 (RMK00285) | 訂單:2508DCD012/001 CR1 無 <生產備註> 事項 | 訂單:2508DCD012/001 CR2 無 <生產備註> 事項 | 訂單:2508DCD012/001 CG1 <生產備註> 事項如下 . 平板類,鍍鋅生產時SKIN PASS & T/L 請依據鍍鋅標準規定生產 (RMK00100) . 鍍鋅表面不可有鋅痕、壓痕、凹陷、及刮傷 、應變痕等。 (RMK00100) . 出口鋼捲盤捲後目視不允許有鼓起. (RMK00100) | 訂單:2508DCD012/001 CG2 <生產備註> 事項如下 . 平板類,鍍鋅生產時SKIN PASS & T/L 請依據鍍鋅標準規定生產 (RMK00100) . 鍍鋅表面不可有鋅痕、壓痕、凹陷、及刮傷 、應變痕等。 (RMK00100) . 出口鋼捲盤捲後目視不允許有鼓起. (RMK00100) | 訂單:2508DCD012/001 CC1 <生產備註> 事項如下 . 【抽氣量】白色系在CC1生產時,FINISH抽氣量請設定250,如生產中發生色差b值異常升高,請股長再加大抽氣量因應 (RMK00560) | 訂單:2508DCD012/001 CC2 <生產備註> 事項如下 . 【抽氣量】白色系在CC1生產時,FINISH抽氣量請設定250,如生產中發生色差b值異常升高,請股長再加大抽氣量因應 (RMK00560) | 訂單:2508DCD012/001 RCL 無 <生產備註> 事項 | 訂單:2508DCD012/001 CCPK 無 <生產備註> 事項 | 訂單:2508DCD012/001 CGQC 無 <品檢備註> 事項 | 訂單:2508DCD012/001 CCQC 無 <品檢備註> 事項 | 訂單:2508DCD012/001 TOL 無 <生產備註> 事項 |  | 訂單 2508DCD012/001 修改記錄如下: 20250825 11:34:30 (21003) 退火碼: >> H2, 用途碼: >> CIA008, 背面標示: >> C062, 訂單背面顏色(五碼): >> BW73Y, 背面漆膜厚: >> 12.5, 背面漆塗漆型式幾塗幾烤: >> 2, 鉻酸鹽: >> Z, 訂單厚度: >> 0.42, 訂單重: >> 5, 重量容許率(下限): >> 10, 重量容許率(上限): >> 10, 訂單寬度: >> 914, 鍍製方式: >> AC, 鋼捲內徑: >> 508, 鋼捲下限重: >> 3, 鋼捲上限重: >> 5, 壓花條件碼: >> -, 表面花紋: >> R, 綠色識別碼: >> -, 印刷輥號: >> -, 產品代碼: >> PPGL, 皮膜碼: >> -, 單位別: >> M, 油品種類: >> Z, 塗油量: >> Z, 包裝代碼: >> D2 , 保護膜碼: >> -, 客戶試片取樣型式: >> -, 調質碼: >> S, 套筒碼: >> R , 規格: >> A792MSSGR550, 製造標準: >> ASTM, 表面處理劑種類: >> Z, 表面處理劑塗佈量: >> Z, 伸長率測試: >> N, 硬度測試碼: >> N, 抗拉強度測試: >> N, 降伏強度測試: >> N, 厚度變異: >> -1.2, 訂單正面顏色(五碼): >> 5W126, 正面漆膜厚: >> NOM, 正面漆塗漆型式幾塗幾烤: >> 2, 修邊碼: >> Y, 重量碼: >> AW, 鋼捲捲向: >> I, 鍍層碼: >> AZM100, | H:厚度偏薄
PPGI | 2508DFD001/001 |  | 1. 因機械性質與加工成型問題, HRD3材質其軋延率需≧70% (OFP00143)-{.不符.} | 1. 因機械性質與加工成型問題, HRD3材質其軋延率需≧70% (OFP00143)-{.不符.} 2. DQ 料針對 JIS CNS SYSCO 底材規格請重算重抓提醒 (OFP00346)-{.不符.} 3. 【提醒】！本單為直立式包裝，嚴禁鍍鋅或烤漆後以STAGGER捲取 (OFP00451)-{.不符.} 4. 【提醒 審單人員】CR≧0.6 要於烤漆備註調降 PMT等相關。★KP抗塵PVDF不受此限 (OFP00509)-{.不符.} 5. ★厚度0.9以下DQ CR1修邊寬度+9,CR2修邊寬度+8MM；厚度0.9以上(含)CR1:CR2= +8 :+7.5->重審記得改★ (OFP00527)-{.不符.} | 訂單:2508DFD001/001 CPL <生產備註> 事項如下 . 【專案負責人】RD 黃焰宏課長 (RMK-E_CHIN) . 2.線速度維持100mpm生產，避免板偏造成修邊大小邊的狀況 (RMK-E_CHIN) . 1.修邊刀換刀之後，排在前5顆左右生產，注意修邊刀的間隙調整 (RMK-E_CHIN) . 此規格為 HRD3/HRD3N 熱軋原料,請 CPL 注意修邊狀況. (RMK00042) . 請CPL確認修邊寬度, 如超過熱軋寬度則降速生產, 以防止板偏殘剪與局部未修邊. (RMK00189) . 除HGI/ HGL 訂單邊緣不噴油. 其餘皆側緣噴油 (RMK00285) | 訂單:2508DFD001/001 CR1 <生產備註> 事項如下 . 【專案負責人】RD 黃焰宏課長 (RMK-E_CHIN) . 1.軋延最末 3 Pass降速到500mpm生產，降低鋸齒邊發生機率 (RMK-E_CHIN) . 生產材質為DQ料,MILL可生產為小邊波, 但CGL不接受大邊波與中波.-請注意! (RMK00042) . DQ 產品 冷軋產出寬度 , 超寬 ≦ 3 mm 時請寫品質通報單後放行 (RMK00042) . 每組工輥生產之第一顆鋼捲, 檢查振動輥痕或砂輪痕 (RMK00307) . 軋延 DQ 材質鋼捲時，每 PASS 線速度最大 600 mpm (降低邊緣鋸齒狀程度) (RMK00385) | 訂單:2508DFD001/001 CR2 <生產備註> 事項如下 . 【專案負責人】RD 黃焰宏課長 (RMK-E_CHIN) . 1.軋延最末 3 Pass降速到500mpm生產，降低鋸齒邊發生機率 (RMK-E_CHIN) . 生產材質為DQ料,MILL可生產為小邊波, 但CGL不接受大邊波與中波.-請注意! (RMK00042) . DQ 產品 冷軋產出寬度 , 超寬 ≦ 3 mm 時請寫品質通報單後放行 (RMK00042) . 每組工輥生產之第一顆鋼捲, 檢查振動輥痕或砂輪痕 (RMK00307) . 軋延 DQ 材質鋼捲時，每 PASS 線速度最大 600 mpm (降低邊緣鋸齒狀程度) (RMK00385) | 訂單:2508DFD001/001 CG1 <生產備註> 事項如下 . 【專案負責人】RD 黃焰宏課長 (RMK-E_CHIN) . 2. 外觀品質管制標準同 "洗衣機外殼"用途。 (RMK-E_CHIN) . 1.7.Nozzle壓力0.30~0.40kg/cm2 ，目標值0.34 kg/cm2 (由各股自行調整避免點狀凹痕發生) (RMK-E_CHIN) . 1.6.T/L伸長率≧0.3% (RMK-E_CHIN) . 1.5.SKP伸長率≦1.0% , RF 100噸以下(INC由各股自行調整避免邊緣調質不佳) (RMK-E_CHIN) . 1.4. POT張力降至標準的60%(由各股自行調整避免絞痕發生) (RMK-E_CHIN) . 1.3.RTF板溫830 ±10℃ (RMK-E_CHIN) . 1.2. CG2線速度設定: 有退火時間需求，目標75mpm (由各股自行調整避免缺陷發生) (RMK-E_CHIN) . 1.1. SKP:下工輥Ra:0.5-0.8μ，上工輥Ra:0.5-0.8μ (RMK-E_CHIN) . 1. 產品機械性質有特殊要求，製程條件如下: (RMK-E_CHIN) | 訂單:2508DFD001/001 CG2 <生產備註> 事項如下 . 【專案負責人】RD 黃焰宏課長 (RMK-E_CHIN) . 2. 外觀品質管制標準同 "洗衣機外殼"用途。 (RMK-E_CHIN) . 1.7.Nozzle壓力0.30~0.40kg/cm2 ，目標值0.34 kg/cm2 (由各股自行調整避免點狀凹痕發生) (RMK-E_CHIN) . 1.6.T/L伸長率≧0.3% (RMK-E_CHIN) . 1.5.SKP伸長率≦1.0% , RF 100噸以下(INC由各股自行調整避免邊緣調質不佳) (RMK-E_CHIN) . 1.4. POT張力降至標準的60%(由各股自行調整避免絞痕發生) (RMK-E_CHIN) . 1.3.RTF板溫830 ±10℃ (RMK-E_CHIN) . 1.2. CG2線速度設定: 有退火時間需求，目標75mpm (由各股自行調整避免缺陷發生) (RMK-E_CHIN) . 1.1. SKP:下工輥Ra:0.5-0.8μ，上工輥Ra:0.5-0.8μ (RMK-E_CHIN) . 1. 產品機械性質有特殊要求，製程條件如下: (RMK-E_CHIN) | 訂單:2508DFD001/001 CC1 <生產備註> 事項如下 . 【PMT】1.1.因為CR厚 0.764 mm，TOP 標準PMT以231℃去計算 (RMK-E_CHIN) . 因進位問題 BYF71 9u 手動計算 170.1基本檔設定170，批次檔電腦自動進位為175。于此聲明生產與相關檢測 塗佈量以170 為標準 (RMK00466) . 【捲取】注意！本單為直立式包裝。禁用STAGGER捲取送包裝！送RCL重處理例外。 (RMK00512) . 【PMT】1.2.CC2計算完後面漆每個ZONE 爐溫各降8℃為最終爐溫 (RMK00568) . 【PMT】1.3.CC2因爐溫各降8℃為最終爐溫，請股長於TEST時 確實量測板溫 (RMK00568) . 【PMT】1.4.若發現PMT不足，請上調ZONE溫度並回饋工程師 (RMK00568) . 【PMT】1.5.品檢注意！因標準PMT有下修請注意MEK測試 (RMK00568) . 【PMT】1.6.厚板少生產，請領班量測板溫並記錄之 (RMK00568) | 訂單:2508DFD001/001 CC2 <生產備註> 事項如下 . 【專案負責人】RD 黃焰宏課長 (RMK-E_CHIN) . 【PMT】1.1.因為CR厚 0.764 mm，TOP 標準PMT以231℃去計算 (RMK-E_CHIN) . 9. 外觀(板面顆粒...等)請參照「松下洗衣機外殼PCM」管制標準放行。 (RMK-E_CHIN) . 8. 出口品檢項目：加做「應變痕測試」: 衝艾克森6mm觀察平板處有無應變痕(判定參考缺陷樣本), 以及維持測試 fluting test，頻率: 1次/母鋼。 (RMK-E_CHIN) . 7. 塗裝板面外觀管制:客戶針對正面繩紋有特別要求，面漆膜厚請管制100±10% (請參照編號430-S037:滾筒洗衣機PCM(低光閃黑) 塗裝板面外觀上、下限板) (RMK-E_CHIN) . 6. 此排程需要 Fluting Test ,張力整平機伸長率須設定0.04～0.06%。 (RMK-E_CHIN) . 5. 背面面漆BYF712使用CP#75μ濾心，使用No.2 thinner，粘度勿低於30秒。 (RMK-E_CHIN) . 4.4.NO.2 head參考塗裝條件R-塗裝:APR 轉速160% /PUR壓力500KG/PUR轉速80%/黏度50秒 (RMK-E_CHIN) . 4.3.NO.1 head參考塗裝條件N-塗裝:APR 轉速100% /PUR壓力300KG/PUR轉速20%/黏度50秒 (RMK-E_CHIN) . 4.2.黏度待R&D到場再行調整,使用#150鐵濾網,PMT為232±10℃。 (RMK-E_CHIN) . 4.1.面漆：ASY812採wet on wet塗裝(金屬漆單輥塗裝易產生塗裝輥痕),Thinner=NO.2B (RMK-E_CHIN) . 3.2.PMT為230±10℃，生產時添加A劑 0.2% (R&D當天提供)，請於生產前30分鐘前添加及均勻攪拌。 (RMK-E_CHIN) . 3.1.底漆：1PEF22採wet on wet塗裝，Thinner為NO.2B，黏度設定35~42秒，使用CP#75μ濾心+ #250鐵濾網 (RMK-E_CHIN) . 2. 線速度50mpm。 (RMK-E_CHIN) . 1. GI底材請使用表調&無毒前處理,使用無毒專用設備(回流管、PUMP...)。 (RMK-E_CHIN) . 20120627晨會決議 CC2生產 PPGI 時請使用表調 (RMK00191) . 因進位問題 BYF71 9u 手動計算 170.1基本檔設定170，批次檔電腦自動進位為175。于此聲明生產與相關檢測 塗佈量以170 為標準 (RMK00466) . 【捲取】注意！本單為直立式包裝。禁用STAGGER捲取送包裝！送RCL重處理例外。 (RMK00512) . 【PMT】1.2.CC2計算完後面漆每個ZONE 爐溫各降8℃為最終爐溫 (RMK00568) . 【PMT】1.3.CC2因爐溫各降8℃為最終爐溫，請股長於TEST時 確實量測板溫 (RMK00568) . 【PMT】1.4.若發現PMT不足，請上調ZONE溫度並回饋工程師 (RMK00568) . 【PMT】1.5.品檢注意！因標準PMT有下修請注意MEK測試 (RMK00568) . 【PMT】1.6.厚板少生產，請領班量測板溫並記錄之 (RMK00568) | 訂單:2508DFD001/001 RCL <生產備註> 事項如下 . 【捲取】注意！本單為直立式包裝。禁用STAGGER捲取送包裝！送RCL重處理例外。 (RMK00512) | 訂單:2508DFD001/001 CCPK 無 <生產備註> 事項 | 訂單:2508DFD001/001 CGQC <品檢備註> 事項如下 . 【專案負責人】RD 黃焰宏課長 (RMK-E_CHIN) . 2. 外觀品質管制標準同 "洗衣機外殼"用途。 (RMK-E_CHIN) . 1.7.Nozzle壓力0.30~0.40kg/cm2 ，目標值0.34 kg/cm2 (由各股自行調整避免點狀凹痕發生) (RMK-E_CHIN) . 1.6.T/L伸長率≧0.3% (RMK-E_CHIN) . 1.5.SKP伸長率≦1.0% , RF 100噸以下(INC由各股自行調整避免邊緣調質不佳) (RMK-E_CHIN) . 1.4. POT張力降至標準的60%(由各股自行調整避免絞痕發生) (RMK-E_CHIN) . 1.3.RTF板溫830 ±10℃ (RMK-E_CHIN) . 1.2. CG2線速度設定: 有退火時間需求，目標75mpm (由各股自行調整避免缺陷發生) (RMK-E_CHIN) . 1.1. SKP:下工輥Ra:0.5-0.8μ，上工輥Ra:0.5-0.8μ (RMK-E_CHIN) . 1. 產品機械性質有特殊要求，製程條件如下: (RMK-E_CHIN) | 訂單:2508DFD001/001 CCQC <品檢備註> 事項如下 . 【專案負責人】RD 黃焰宏課長 (RMK-E_CHIN) . 【PMT】1.1.因為CR厚 0.764 mm，TOP 標準PMT以231℃去計算 (RMK-E_CHIN) . 因進位問題 BYF71 9u 手動計算 170.1基本檔設定170，批次檔電腦自動進位為175。于此聲明生產與相關檢測 塗佈量以170 為標準 (RMK00466) . 【捲取】注意！本單為直立式包裝。禁用STAGGER捲取送包裝！送RCL重處理例外。 (RMK00512) . 【PMT】1.2.CC2計算完後面漆每個ZONE 爐溫各降8℃為最終爐溫 (RMK00568) . 【PMT】1.3.CC2因爐溫各降8℃為最終爐溫，請股長於TEST時 確實量測板溫 (RMK00568) . 【PMT】1.4.若發現PMT不足，請上調ZONE溫度並回饋工程師 (RMK00568) . 【PMT】1.5.品檢注意！因標準PMT有下修請注意MEK測試 (RMK00568) . 【PMT】1.6.厚板少生產，請領班量測板溫並記錄之 (RMK00568) | 訂單:2508DFD001/001 TOL 無 <生產備註> 事項 | 1.修邊刀換刀之後，排在前5顆左右生產，注意修邊刀的間隙調整^^/CPL/ <<.E_CHIN 2025/06/05 09:33.>> 2.線速度維持100mpm生產，避免板偏造成修邊大小邊的狀況^^/CPL/ <<.E_CHIN 2025/06/05 09:34.>> 1.軋延最末 3 Pass降速到500mpm生產，降低鋸齒邊發生機率^^/CR1/CR2/ <<.E_CHIN 2025/06/05 09:34.>> 1. 產品機械性質有特殊要求，製程條件如下:^^/CG1/CG2/CGQC/ <<.E_CHIN 2025/06/05 09:34.>> 1.1. SKP:下工輥Ra:0.5-0.8μ，上工輥Ra:0.5-0.8μ^^/CG1/CG2/CGQC/ <<.E_CHIN 2025/06/05 09:35.>> 1.2. CG2線速度設定: 有退火時間需求，目標75mpm (由各股自行調整避免缺陷發生)^^/CG1/CG2/CGQC/ <<.E_CHIN 2025/06/05 09:36.>> 1.3.RTF板溫830 ±10℃^^/CG1/CG2/CGQC/ <<.E_CHIN 2025/06/05 09:36.>> 1.4. POT張力降至標準的60%(由各股自行調整避免絞痕發生)^^/CG1/CG2/CGQC/ <<.E_CHIN 2025/06/05 09:37.>> 1.5.SKP伸長率≦1.0% , RF 100噸以下(INC由各股自行調整避免邊緣調質不佳)^^/CG1/CG2/CGQC/ <<.E_CHIN 2025/06/05 09:37.>> 1.6.T/L伸長率≧0.3%^^/CG1/CG2/CGQC/ <<.E_CHIN 2025/06/05 09:40.>> 1.7.Nozzle壓力0.30~0.40kg/cm2 ，目標值0.34 kg/cm2 (由各股自行調整避免點狀凹痕發生)^^/CG1/CG2/CGQC/ <<.E_CHIN 2025/06/05 09:41.>> 2. 外觀品質管制標準同 "洗衣機外殼"用途。^^/CG1/CG2/CGQC/ <<.E_CHIN 2025/06/05 09:41.>> 1. GI底材請使用表調&無毒前處理,使用無毒專用設備(回流管、PUMP...)。^^/CC2/ <<.E_CHIN 2025/06/05 09:41.>> 2. 線速度50mpm。^^/CC2/ <<.E_CHIN 2025/06/05 09:42.>> 3.1.底漆：1PEF22採wet on wet塗裝，Thinner為NO.2B，黏度設定35~42秒，使用CP#75μ濾心+ #250鐵濾網^^/CC2/ <<.E_CHIN 2025/06/05 09:43.>> 3.2.PMT為230±10℃，生產時添加A劑 0.2% (R&D當天提供)，請於生產前30分鐘前添加及均勻攪拌。^^/CC2/ <<.E_CHIN 2025/06/05 09:43.>> 4.1.面漆：ASY812採wet on wet塗裝(金屬漆單輥塗裝易產生塗裝輥痕),Thinner=NO.2B^^/CC2/ <<.E_CHIN 2025/06/05 09:47.>> 4.2.黏度待R&D到場再行調整,使用#150鐵濾網,PMT為232±10℃。^^/CC2/ <<.E_CHIN 2025/06/05 09:47.>> 4.3.NO.1 head參考塗裝條件N-塗裝:APR 轉速100% /PUR壓力300KG/PUR轉速20%/黏度50秒^^/CC2/ <<.E_CHIN 2025/06/05 09:49.>> 4.4.NO.2 head參考塗裝條件R-塗裝:APR 轉速160% /PUR壓力500KG/PUR轉速80%/黏度50秒^^/CC2/ <<.E_CHIN 2025/06/05 09:50.>> 5. 背面面漆BYF712使用CP#75μ濾心，使用No.2 thinner，粘度勿低於30秒。^^/CC2/ <<.E_CHIN 2025/06/05 09:50.>> 6. 此排程需要 Fluting Test ,張力整平機伸長率須設定0.04～0.06%。^^/CC2/ <<.E_CHIN 2025/06/05 09:50.>> 7. 塗裝板面外觀管制:客戶針對正面繩紋有特別要求，面漆膜厚請管制100±10% (請參照編號430-S037:滾筒洗衣機PCM(低光閃黑) 塗裝板面外觀上、下限板)^^/CC2/ <<.E_CHIN 2025/06/05 09:50.>> 8. 出口品檢項目：加做「應變痕測試」: 衝艾克森6mm觀察平板處有無應變痕(判定參考缺陷樣本), 以及維持測試 fluting test，頻率: 1次/母鋼。^^/CC2/ <<.E_CHIN 2025/06/05 09:51.>> 9. 外觀(板面顆粒...等)請參照「松下洗衣機外殼PCM」管制標準放行。^^/CC2/ <<.E_CHIN 2025/06/05 09:51.>> 【PMT】1.1.因為CR厚 0.764 mm，TOP 標準PMT以231℃去計算^^/CC1/CC2/CCQC/^^/CC2/ <<.E_CHIN 2025/06/05 09:58.>> 【專案負責人】RD 黃焰宏課長^^/CPL/CR1/CR2/CG1/CG2/CC2/CGQC/CCQC/ <<.E_CHIN 2025/06/05 09:59.>> | 訂單 2508DFD001/001 修改記錄如下: 20250602 14:34:03 (93025) 退火碼: >> D3, 用途碼: >> CIC005, 背面標示: >> S000, 訂單背面顏色(五碼): >> BYF71, 背面漆膜厚: >> NOM, 背面漆塗漆型式幾塗幾烤: >> 1, 鉻酸鹽: >> Z, 訂單厚度: >> 0.756, 訂單重: >> 15, 重量容許率(下限): >> 10, 重量容許率(上限): >> 10, 訂單寬度: >> 762, 鍍製方式: >> BC, 鋼捲內徑: >> 508, 鋼捲下限重: >> 3, 鋼捲上限重: >> 5, 壓花條件碼: >> -, 表面花紋: >> Z, 綠色識別碼: >> R2, 印刷輥號: >> -, 產品代碼: >> PPGI, 皮膜碼: >> -, 單位別: >> M, 油品種類: >> Z, 塗油量: >> Z, 包裝代碼: >> D7 , 保護膜碼: >> -, 客戶試片取樣型式: >> -, 調質碼: >> S, 套筒碼: >> E , 規格: >> CGCD1-10, 製造標準: >> SYSCO, 表面處理劑種類: >> Z, 表面處理劑塗佈量: >> Z, 伸長率測試: >> Y, 硬度測試碼: >> Y, 抗拉強度測試: >> Y, 降伏強度測試: >> Y, 厚度變異: >> 0, 訂單正面顏色(五碼): >> ASY81, 正面漆膜厚: >> 24, 正面漆塗漆型式幾塗幾烤: >> 2, 修邊碼: >> Y, 重量碼: >> AW, 鋼捲捲向: >> O, 鍍層碼: >> Z12, | *: | [訂單訊息通知] 2025/06/04 10:39:23 AM 訂單訊息通知 (張芬芬 >> 通知 >> HanYu Chen, Winnie Chang, Emily Hong, XinYi Wu, Edwy Chin, YuLung Kung, B.S. Wan, Y.L. Liu, Julian Liu, Sony Su, YunTung Li) 訂單訊息 : 數量小於40噸 小量加價每噸1200元 請記得向客戶收取 [訂單訊息通知] 2025/06/05 9:48:05 AM 訂單訊息通知 (張芬芬 >> 通知 >> HanYu Chen, Winnie Chang, Emily Hong, XinYi Wu, Edwy Chin, YuLung Kung, B.S. Wan, Y.L. Liu, Julian Liu, Sony Su, YunTung Li) 訂單訊息 : 業務告知為了避免小量加價 故熱軋原料各訂40噸, 中鋼熱軋交期預估7/31 ~ 8/5
PPGI | 2508DFD001/002 |  | 1. 因機械性質與加工成型問題, HRD3材質其軋延率需≧70% (OFP00143)-{.不符.} | 1. 因機械性質與加工成型問題, HRD3材質其軋延率需≧70% (OFP00143)-{.不符.} 2. DQ 料針對 JIS CNS SYSCO 底材規格請重算重抓提醒 (OFP00346)-{.不符.} 3. 【提醒】！本單為直立式包裝，嚴禁鍍鋅或烤漆後以STAGGER捲取 (OFP00451)-{.不符.} 4. 【提醒 審單人員】CR≧0.6 要於烤漆備註調降 PMT等相關。★KP抗塵PVDF不受此限 (OFP00509)-{.不符.} 5. ★厚度0.9以下DQ CR1修邊寬度+9,CR2修邊寬度+8MM；厚度0.9以上(含)CR1:CR2= +8 :+7.5->重審記得改★ (OFP00527)-{.不符.} | 訂單:2508DFD001/002 CPL <生產備註> 事項如下 . 【專案負責人】RD 黃焰宏課長 (RMK-E_CHIN) . 2.線速度維持100mpm生產，避免板偏造成修邊大小邊的狀況 (RMK-E_CHIN) . 1.修邊刀換刀之後，排在前5顆左右生產，注意修邊刀的間隙調整 (RMK-E_CHIN) . 此規格為 HRD3/HRD3N 熱軋原料,請 CPL 注意修邊狀況. (RMK00042) . 請CPL確認修邊寬度, 如超過熱軋寬度則降速生產, 以防止板偏殘剪與局部未修邊. (RMK00189) . 除HGI/ HGL 訂單邊緣不噴油. 其餘皆側緣噴油 (RMK00285) | 訂單:2508DFD001/002 CR1 <生產備註> 事項如下 . 【專案負責人】RD 黃焰宏課長 (RMK-E_CHIN) . 1.軋延最末 3 Pass降速到500mpm生產，降低鋸齒邊發生機率 (RMK-E_CHIN) . 生產材質為DQ料,MILL可生產為小邊波, 但CGL不接受大邊波與中波.-請注意! (RMK00042) . DQ 產品 冷軋產出寬度 , 超寬 ≦ 3 mm 時請寫品質通報單後放行 (RMK00042) . 每組工輥生產之第一顆鋼捲, 檢查振動輥痕或砂輪痕 (RMK00307) . 軋延 DQ 材質鋼捲時，每 PASS 線速度最大 600 mpm (降低邊緣鋸齒狀程度) (RMK00385) | 訂單:2508DFD001/002 CR2 <生產備註> 事項如下 . 【專案負責人】RD 黃焰宏課長 (RMK-E_CHIN) . 1.軋延最末 3 Pass降速到500mpm生產，降低鋸齒邊發生機率 (RMK-E_CHIN) . 生產材質為DQ料,MILL可生產為小邊波, 但CGL不接受大邊波與中波.-請注意! (RMK00042) . DQ 產品 冷軋產出寬度 , 超寬 ≦ 3 mm 時請寫品質通報單後放行 (RMK00042) . 每組工輥生產之第一顆鋼捲, 檢查振動輥痕或砂輪痕 (RMK00307) . 軋延 DQ 材質鋼捲時，每 PASS 線速度最大 600 mpm (降低邊緣鋸齒狀程度) (RMK00385) | 訂單:2508DFD001/002 CG1 <生產備註> 事項如下 . 【專案負責人】RD 黃焰宏課長 (RMK-E_CHIN) . 2. 外觀品質管制標準同 "洗衣機外殼"用途。 (RMK-E_CHIN) . 1.7.Nozzle壓力0.30~0.40kg/cm2 ，目標值0.34 kg/cm2 (由各股自行調整避免點狀凹痕發生) (RMK-E_CHIN) . 1.6. T/L伸長率≧0.3% (RMK-E_CHIN) . 1.5.SKP伸長率≦1.0% , RF 100噸以下(INC由各股自行調整避免邊緣調質不佳) (RMK-E_CHIN) . 1.4.POT張力降至標準的60%(由各股自行調整避免絞痕發生) (RMK-E_CHIN) . 1.3.RTF板溫830 ±10℃ (RMK-E_CHIN) . 1.2.CG2線速度設定: 有退火時間需求，目標75mpm (由各股自行調整避免缺陷發生) (RMK-E_CHIN) . 1.1. SKP:下工輥Ra:0.5-0.8μ，上工輥Ra:0.5-0.8μ (RMK-E_CHIN) . 1. 產品機械性質有特殊要求，製程條件如下: (RMK-E_CHIN) | 訂單:2508DFD001/002 CG2 <生產備註> 事項如下 . 【專案負責人】RD 黃焰宏課長 (RMK-E_CHIN) . 2. 外觀品質管制標準同 "洗衣機外殼"用途。 (RMK-E_CHIN) . 1.7.Nozzle壓力0.30~0.40kg/cm2 ，目標值0.34 kg/cm2 (由各股自行調整避免點狀凹痕發生) (RMK-E_CHIN) . 1.6. T/L伸長率≧0.3% (RMK-E_CHIN) . 1.5.SKP伸長率≦1.0% , RF 100噸以下(INC由各股自行調整避免邊緣調質不佳) (RMK-E_CHIN) . 1.4.POT張力降至標準的60%(由各股自行調整避免絞痕發生) (RMK-E_CHIN) . 1.3.RTF板溫830 ±10℃ (RMK-E_CHIN) . 1.2.CG2線速度設定: 有退火時間需求，目標75mpm (由各股自行調整避免缺陷發生) (RMK-E_CHIN) . 1.1. SKP:下工輥Ra:0.5-0.8μ，上工輥Ra:0.5-0.8μ (RMK-E_CHIN) . 1. 產品機械性質有特殊要求，製程條件如下: (RMK-E_CHIN) | 訂單:2508DFD001/002 CC1 <生產備註> 事項如下 . 【PMT】1.1.因為CR厚 0.764 mm，TOP 標準PMT以231℃去計算 (RMK-E_CHIN) . 因進位問題 BYF71 9u 手動計算 170.1基本檔設定170，批次檔電腦自動進位為175。于此聲明生產與相關檢測 塗佈量以170 為標準 (RMK00466) . 【捲取】注意！本單為直立式包裝。禁用STAGGER捲取送包裝！送RCL重處理例外。 (RMK00512) . 【PMT】1.2.CC2計算完後面漆每個ZONE 爐溫各降8℃為最終爐溫 (RMK00568) . 【PMT】1.3.CC2因爐溫各降8℃為最終爐溫，請股長於TEST時 確實量測板溫 (RMK00568) . 【PMT】1.4.若發現PMT不足，請上調ZONE溫度並回饋工程師 (RMK00568) . 【PMT】1.5.品檢注意！因標準PMT有下修請注意MEK測試 (RMK00568) . 【PMT】1.6.厚板少生產，請領班量測板溫並記錄之 (RMK00568) | 訂單:2508DFD001/002 CC2 <生產備註> 事項如下 . 【專案負責人】RD 黃焰宏課長 (RMK-E_CHIN) . 【PMT】1.1.因為CR厚 0.764 mm，TOP 標準PMT以231℃去計算 (RMK-E_CHIN) . 9. 外觀(板面顆粒...等)請參照「松下洗衣機外殼PCM」管制標準放行。 (RMK-E_CHIN) . 8. 出口品檢項目：加做「應變痕測試」: 衝艾克森6mm觀察平板處有無應變痕 (判定參考缺陷樣本), 以及維持測試 fluting test，頻率: 1次/母鋼。 (RMK-E_CHIN) . 7. 塗裝板面外觀管制:客戶針對正面繩紋有特別要求，面漆膜厚請管制100±10% (請參照編號430-S037:滾筒洗衣機PCM(低光閃黑) 塗裝板面外觀上、下限板) (RMK-E_CHIN) . 6. 此排程需要 Fluting Test ,張力整平機伸長率須設定0.04～0.06%。 (RMK-E_CHIN) . 5. 背面面漆BYF712使用CP#75μ濾心，使用No.2 thinner，粘度勿低於30秒。 (RMK-E_CHIN) . 4.4.NO.2 head參考塗裝條件R-塗裝:APR 轉速160% /PUR壓力500KG/PUR轉速80%/黏度50秒 (RMK-E_CHIN) . 4.3.NO.1 head參考塗裝條件N-塗裝:APR 轉速100% /PUR壓力300KG/PUR轉速20%/黏度50秒 (RMK-E_CHIN) . 4.2.黏度待R&D人員到場再行調整，使用#150鐵濾網，PMT為232±10℃。 (RMK-E_CHIN) . 4.1.面漆：ASY812採wet on wet塗裝(金屬漆單輥塗裝易產生塗裝輥痕),Thinner為NO.2B, (RMK-E_CHIN) . 3.2.PMT為230±10℃，生產時添加A劑 0.2% (R&D當天提供)，請於生產前30分鐘前添加及均勻攪拌。 (RMK-E_CHIN) . 3.1.底漆：1PEF22採wet on wet塗裝，Thinner為NO.2B，黏度設定35~42秒，使用CP#75μ濾心+ #250 鐵濾網 (RMK-E_CHIN) . 2. 線速度50mpm。 (RMK-E_CHIN) . 1. GI底材請使用表調&無毒前處理,使用無毒專用設備(回流管、PUMP...)。 (RMK-E_CHIN) . 20120627晨會決議 CC2生產 PPGI 時請使用表調 (RMK00191) . 因進位問題 BYF71 9u 手動計算 170.1基本檔設定170，批次檔電腦自動進位為175。于此聲明生產與相關檢測 塗佈量以170 為標準 (RMK00466) . 【捲取】注意！本單為直立式包裝。禁用STAGGER捲取送包裝！送RCL重處理例外。 (RMK00512) . 【PMT】1.2.CC2計算完後面漆每個ZONE 爐溫各降8℃為最終爐溫 (RMK00568) . 【PMT】1.3.CC2因爐溫各降8℃為最終爐溫，請股長於TEST時 確實量測板溫 (RMK00568) . 【PMT】1.4.若發現PMT不足，請上調ZONE溫度並回饋工程師 (RMK00568) . 【PMT】1.5.品檢注意！因標準PMT有下修請注意MEK測試 (RMK00568) . 【PMT】1.6.厚板少生產，請領班量測板溫並記錄之 (RMK00568) | 訂單:2508DFD001/002 RCL <生產備註> 事項如下 . 【捲取】注意！本單為直立式包裝。禁用STAGGER捲取送包裝！送RCL重處理例外。 (RMK00512) | 訂單:2508DFD001/002 CCPK 無 <生產備註> 事項 | 訂單:2508DFD001/002 CGQC <品檢備註> 事項如下 . 【專案負責人】RD 黃焰宏課長 (RMK-E_CHIN) | 訂單:2508DFD001/002 CCQC <品檢備註> 事項如下 . 【專案負責人】RD 黃焰宏課長 (RMK-E_CHIN) . 【PMT】1.1.因為CR厚 0.764 mm，TOP 標準PMT以231℃去計算 (RMK-E_CHIN) . 因進位問題 BYF71 9u 手動計算 170.1基本檔設定170，批次檔電腦自動進位為175。于此聲明生產與相關檢測 塗佈量以170 為標準 (RMK00466) . 【捲取】注意！本單為直立式包裝。禁用STAGGER捲取送包裝！送RCL重處理例外。 (RMK00512) . 【PMT】1.2.CC2計算完後面漆每個ZONE 爐溫各降8℃為最終爐溫 (RMK00568) . 【PMT】1.3.CC2因爐溫各降8℃為最終爐溫，請股長於TEST時 確實量測板溫 (RMK00568) . 【PMT】1.4.若發現PMT不足，請上調ZONE溫度並回饋工程師 (RMK00568) . 【PMT】1.5.品檢注意！因標準PMT有下修請注意MEK測試 (RMK00568) . 【PMT】1.6.厚板少生產，請領班量測板溫並記錄之 (RMK00568) | 訂單:2508DFD001/002 TOL 無 <生產備註> 事項 | 1.修邊刀換刀之後，排在前5顆左右生產，注意修邊刀的間隙調整^^/CPL/ <<.E_CHIN 2025/06/05 10:15.>> 2.線速度維持100mpm生產，避免板偏造成修邊大小邊的狀況^^/CPL/ <<.E_CHIN 2025/06/05 10:15.>> 1.軋延最末 3 Pass降速到500mpm生產，降低鋸齒邊發生機率^^/CR1/CR2/ <<.E_CHIN 2025/06/05 10:16.>> 1. 產品機械性質有特殊要求，製程條件如下:^^/CG1/CG2/ <<.E_CHIN 2025/06/05 10:16.>> 1.1. SKP:下工輥Ra:0.5-0.8μ，上工輥Ra:0.5-0.8μ^^/CG1/CG2/ <<.E_CHIN 2025/06/05 10:16.>> 1.2.CG2線速度設定: 有退火時間需求，目標75mpm (由各股自行調整避免缺陷發生)^^/CG1/CG2/ <<.E_CHIN 2025/06/05 10:16.>> 1.3.RTF板溫830 ±10℃^^/CG1/CG2/ <<.E_CHIN 2025/06/05 10:17.>> 1.4.POT張力降至標準的60%(由各股自行調整避免絞痕發生)^^/CG1/CG2/ <<.E_CHIN 2025/06/05 10:17.>> 1.5.SKP伸長率≦1.0% , RF 100噸以下(INC由各股自行調整避免邊緣調質不佳)^^/CG1/CG2/ <<.E_CHIN 2025/06/05 10:17.>> 1.6. T/L伸長率≧0.3%^^/CG1/CG2/ <<.E_CHIN 2025/06/05 10:18.>> 1.7.Nozzle壓力0.30~0.40kg/cm2 ，目標值0.34 kg/cm2 (由各股自行調整避免點狀凹痕發生)^^/CG1/CG2/ <<.E_CHIN 2025/06/05 10:22.>> 2. 外觀品質管制標準同 "洗衣機外殼"用途。^^/CG1/CG2/ <<.E_CHIN 2025/06/05 10:22.>> 1. GI底材請使用表調&無毒前處理,使用無毒專用設備(回流管、PUMP...)。^^/CC2/ <<.E_CHIN 2025/06/05 10:27.>> 2. 線速度50mpm。^^/CC2/ <<.E_CHIN 2025/06/05 10:28.>> 3.1.底漆：1PEF22採wet on wet塗裝，Thinner為NO.2B，黏度設定35~42秒，使用CP#75μ濾心+ #250 鐵濾網^^/CC2/ <<.E_CHIN 2025/06/05 10:28.>> 3.2.PMT為230±10℃，生產時添加A劑 0.2% (R&D當天提供)，請於生產前30分鐘前添加及均勻攪拌。^^/CC2/ <<.E_CHIN 2025/06/05 10:29.>> 4.1.面漆：ASY812採wet on wet塗裝(金屬漆單輥塗裝易產生塗裝輥痕),Thinner為NO.2B,^^/CC2/ <<.E_CHIN 2025/06/05 10:30.>> 4.2.黏度待R&D人員到場再行調整，使用#150鐵濾網，PMT為232±10℃。^^/CC2/ <<.E_CHIN 2025/06/05 10:30.>> 4.3.NO.1 head參考塗裝條件N-塗裝:APR 轉速100% /PUR壓力300KG/PUR轉速20%/黏度50秒^^/CC2/ <<.E_CHIN 2025/06/05 10:31.>> 4.4.NO.2 head參考塗裝條件R-塗裝:APR 轉速160% /PUR壓力500KG/PUR轉速80%/黏度50秒^^/CC2/ <<.E_CHIN 2025/06/05 10:31.>> 5. 背面面漆BYF712使用CP#75μ濾心，使用No.2 thinner，粘度勿低於30秒。^^/CC2/ <<.E_CHIN 2025/06/05 10:31.>> 6. 此排程需要 Fluting Test ,張力整平機伸長率須設定0.04～0.06%。^^/CC2/ <<.E_CHIN 2025/06/05 10:32.>> 7. 塗裝板面外觀管制:客戶針對正面繩紋有特別要求，面漆膜厚請管制100±10% (請參照編號430-S037:滾筒洗衣機PCM(低光閃黑) 塗裝板面外觀上、下限板)^^/CC2/ <<.E_CHIN 2025/06/05 10:32.>> 8. 出口品檢項目：加做「應變痕測試」: 衝艾克森6mm觀察平板處有無應變痕 (判定參考缺陷樣本), 以及維持測試 fluting test，頻率: 1次/母鋼。^^/CC2/ <<.E_CHIN 2025/06/05 10:32.>> 9. 外觀(板面顆粒...等)請參照「松下洗衣機外殼PCM」管制標準放行。^^/CC2/ <<.E_CHIN 2025/06/05 10:32.>> 【PMT】1.1.因為CR厚 0.764 mm，TOP 標準PMT以231℃去計算^^/CC1/CC2/CCQC/^^ <<.E_CHIN 2025/06/05 10:36.>> 【專案負責人】RD 黃焰宏課長^^/CPL/CR1/CR2/CG1/CG2/CC2/CGQC/CCQC/^^ <<.E_CHIN 2025/06/05 10:36.>> | 訂單 2508DFD001/002 修改記錄如下: 20250602 14:34:28 (93025) 退火碼: >> D3, 用途碼: >> CIC005, 背面標示: >> S000, 訂單背面顏色(五碼): >> BYF71, 背面漆膜厚: >> NOM, 背面漆塗漆型式幾塗幾烤: >> 1, 鉻酸鹽: >> Z, 訂單厚度: >> 0.756, 訂單重: >> 15, 重量容許率(下限): >> 10, 重量容許率(上限): >> 10, 訂單寬度: >> 805, 鍍製方式: >> BC, 鋼捲內徑: >> 508, 鋼捲下限重: >> 3, 鋼捲上限重: >> 5, 壓花條件碼: >> -, 表面花紋: >> Z, 綠色識別碼: >> R2, 印刷輥號: >> -, 產品代碼: >> PPGI, 皮膜碼: >> -, 單位別: >> M, 油品種類: >> Z, 塗油量: >> Z, 包裝代碼: >> D7 , 保護膜碼: >> -, 客戶試片取樣型式: >> -, 調質碼: >> S, 套筒碼: >> E , 規格: >> CGCD1-10, 製造標準: >> SYSCO, 表面處理劑種類: >> Z, 表面處理劑塗佈量: >> Z, 伸長率測試: >> Y, 硬度測試碼: >> Y, 抗拉強度測試: >> Y, 降伏強度測試: >> Y, 厚度變異: >> 0, 訂單正面顏色(五碼): >> ASY81, 正面漆膜厚: >> 24, 正面漆塗漆型式幾塗幾烤: >> 2, 修邊碼: >> Y, 重量碼: >> AW, 鋼捲捲向: >> O, 鍍層碼: >> Z12, | *: | [訂單訊息通知] 2025/06/04 10:39:23 AM 訂單訊息通知 (張芬芬 >> 通知 >> HanYu Chen, Winnie Chang, Emily Hong, XinYi Wu, Edwy Chin, YuLung Kung, B.S. Wan, Y.L. Liu, Julian Liu, Sony Su, YunTung Li) 訂單訊息 : 數量小於40噸 小量加價每噸1200元 請記得向客戶收取 [訂單訊息通知] 2025/06/05 9:48:05 AM 訂單訊息通知 (張芬芬 >> 通知 >> HanYu Chen, Winnie Chang, Emily Hong, XinYi Wu, Edwy Chin, YuLung Kung, B.S. Wan, Y.L. Liu, Julian Liu, Sony Su, YunTung Li) 訂單訊息 : 業務告知為了避免小量加價 故熱軋原料各訂40噸, 中鋼熱軋交期預估7/31 ~ 8/5
PPGI | 2508DFD002/001 |  | 1. 因機械性質與加工成型問題, HRD3材質其軋延率需≧70% (OFP00143)-{.不符.} | 1. 因機械性質與加工成型問題, HRD3材質其軋延率需≧70% (OFP00143)-{.不符.} 2. DQ 料針對 JIS CNS SYSCO 底材規格請重算重抓提醒 (OFP00346)-{.不符.} 3. 【提醒】！本單為直立式包裝，嚴禁鍍鋅或烤漆後以STAGGER捲取 (OFP00451)-{.不符.} 4. 【提醒 審單人員】CR≧0.6 要於烤漆備註調降 PMT等相關。★KP抗塵PVDF不受此限 (OFP00509)-{.不符.} 5. ★厚度0.9以下DQ CR1修邊寬度+9,CR2修邊寬度+8MM；厚度0.9以上(含)CR1:CR2= +8 :+7.5->重審記得改★ (OFP00527)-{.不符.} | 訂單:2508DFD002/001 CPL <生產備註> 事項如下 . 2.線速度維持100mpm生產, 避免板偏造成修邊大小邊的狀況 (RMK-YL_KUNG) . 酸洗線: 1.修邊刀換刀之後, 排在前5顆左右生產，注意修邊刀的間隙調整。 (RMK-YL_KUNG) . 此規格為 HRD3/HRD3N 熱軋原料,請 CPL 注意修邊狀況. (RMK00042) . 請CPL確認修邊寬度, 如超過熱軋寬度則降速生產, 以防止板偏殘剪與局部未修邊. (RMK00189) . 除HGI/ HGL 訂單邊緣不噴油. 其餘皆側緣噴油 (RMK00285) | 訂單:2508DFD002/001 CR1 <生產備註> 事項如下 . 1.軋延最末 3 Pass降速到500mpm生產，降低鋸齒邊發生機率 (RMK-YL_KUNG) . 生產材質為DQ料,MILL可生產為小邊波, 但CGL不接受大邊波與中波.-請注意! (RMK00042) . DQ 產品 冷軋產出寬度 , 超寬 ≦ 3 mm 時請寫品質通報單後放行 (RMK00042) . 每組工輥生產之第一顆鋼捲, 檢查振動輥痕或砂輪痕 (RMK00307) . 軋延 DQ 材質鋼捲時，每 PASS 線速度最大 600 mpm (降低邊緣鋸齒狀程度) (RMK00385) | 訂單:2508DFD002/001 CR2 <生產備註> 事項如下 . 1.軋延最末 3 Pass降速到500mpm生產，降低鋸齒邊發生機率 (RMK-YL_KUNG) . 生產材質為DQ料,MILL可生產為小邊波, 但CGL不接受大邊波與中波.-請注意! (RMK00042) . DQ 產品 冷軋產出寬度 , 超寬 ≦ 3 mm 時請寫品質通報單後放行 (RMK00042) . 每組工輥生產之第一顆鋼捲, 檢查振動輥痕或砂輪痕 (RMK00307) . 軋延 DQ 材質鋼捲時，每 PASS 線速度最大 600 mpm (降低邊緣鋸齒狀程度) (RMK00385) | 訂單:2508DFD002/001 CG1 <生產備註> 事項如下 . 2. 外觀品質管制標準同 "洗衣機外殼"用途。 (RMK-YL_KUNG) . 1.7.Nozzle壓力0.30~0.40kg/cm2 ，目標值0.34 kg/cm2 (由各股自行調整避免點狀凹痕發生) (RMK-YL_KUNG) . 1.6. T/L伸長率≧0.3% (RMK-YL_KUNG) . 1.5. SKP伸長率≦1.0% , RF 100噸以下(INC由各股自行調整避免邊緣調質不佳) (RMK-YL_KUNG) . 1.4. POT張力降至標準的60%(由各股自行調整避免絞痕發生) (RMK-YL_KUNG) . 1.3.RTF板溫830 ±10℃ (RMK-YL_KUNG) . 1.2.CG2線速度設定: 有退火時間需求，目標75mpm (由各股自行調整避免缺陷發生) (RMK-YL_KUNG) . 1.1.SKP:下工輥Ra:0.5-0.8μ，上工輥Ra:0.5-0.8μ (RMK-YL_KUNG) . 1. 產品機械性質有特殊要求，製程條件如下: (RMK-YL_KUNG) | 訂單:2508DFD002/001 CG2 <生產備註> 事項如下 . 2. 外觀品質管制標準同 "洗衣機外殼"用途。 (RMK-YL_KUNG) . 1.7.Nozzle壓力0.30~0.40kg/cm2 ，目標值0.34 kg/cm2 (由各股自行調整避免點狀凹痕發生) (RMK-YL_KUNG) . 1.6. T/L伸長率≧0.3% (RMK-YL_KUNG) . 1.5. SKP伸長率≦1.0% , RF 100噸以下(INC由各股自行調整避免邊緣調質不佳) (RMK-YL_KUNG) . 1.4. POT張力降至標準的60%(由各股自行調整避免絞痕發生) (RMK-YL_KUNG) . 1.3.RTF板溫830 ±10℃ (RMK-YL_KUNG) . 1.2.CG2線速度設定: 有退火時間需求，目標75mpm (由各股自行調整避免缺陷發生) (RMK-YL_KUNG) . 1.1.SKP:下工輥Ra:0.5-0.8μ，上工輥Ra:0.5-0.8μ (RMK-YL_KUNG) . 1. 產品機械性質有特殊要求，製程條件如下: (RMK-YL_KUNG) | 訂單:2508DFD002/001 CC1 <生產備註> 事項如下 . 【PMT】1.1.因為CR厚 0.764 mm，TOP 標準PMT以231℃去計算 (RMK-YL_KUNG) . 9. 外觀(板面顆粒...等)請參照「松下洗衣機外殼PCM」管制標準放行。 (RMK-YL_KUNG) . 8. 出口品檢項目：加做「應變痕測試」: 衝艾克森6mm觀察平板處有無應變痕 (判定參考缺陷樣本), 以及維持測試 fluting test，頻率: 1次/母鋼。 (RMK-YL_KUNG) . 7. 塗裝板面外觀管制:客戶針對正面繩紋有特別要求，面漆膜厚請管制100±10%(請參照編號430-S037:滾筒洗衣機PCM(低光閃黑) 塗裝板面外觀上、下限板) (RMK-YL_KUNG) . 6. 此排程需要 Fluting Test ,張力整平機伸長率須設定0.04～0.06%。 (RMK-YL_KUNG) . 5. 背面面漆BYF712使用CP#75μ濾心，使用No.2 thinner，粘度勿低於30秒。 (RMK-YL_KUNG) . 4.4. NO.2 head參考塗裝條件R-塗裝:APR 轉速160% /PUR壓力500KG/PUR轉速80%/黏度50秒 (RMK-YL_KUNG) . 4.3. NO.1 head參考塗裝條件N-塗裝:APR 轉速100% /PUR壓力300KG/PUR轉速20%/黏度50秒 (RMK-YL_KUNG) . 4.2.Thinner為NO.2B，黏度待R&D人員到場再行調整，使用#150鐵濾網，PMT為232±10℃。 (RMK-YL_KUNG) . 4.1.面漆：ASY812採wet on wet塗裝(金屬漆單輥塗裝易產生塗裝輥痕)， (RMK-YL_KUNG) . 3.2.PMT為230±10℃，生產時添加A劑 0.2% (R&D當天提供)，請於生產前30分鐘前添加及均勻攪拌。 (RMK-YL_KUNG) . 3.1.底漆：1PEF22採wet on wet塗裝，Thinner為NO.2B，黏度設定35~42秒，使用CP#75μ濾心+ #250鐵濾網 (RMK-YL_KUNG) . 2. 線速度50mpm。 (RMK-YL_KUNG) . 1. GI底材請使用表調&無毒前處理,使用無毒專用設備(回流管、PUMP...)。 (RMK-YL_KUNG) . 因進位問題 BYF71 9u 手動計算 170.1基本檔設定170，批次檔電腦自動進位為175。于此聲明生產與相關檢測 塗佈量以170 為標準 (RMK00466) . 【捲取】注意！本單為直立式包裝。禁用STAGGER捲取送包裝！送RCL重處理例外。 (RMK00512) . 【PMT】1.2.CC2計算完後面漆每個ZONE 爐溫各降8℃為最終爐溫 (RMK00568) . 【PMT】1.3.CC2因爐溫各降8℃為最終爐溫，請股長於TEST時 確實量測板溫 (RMK00568) . 【PMT】1.4.若發現PMT不足，請上調ZONE溫度並回饋工程師 (RMK00568) . 【PMT】1.5.品檢注意！因標準PMT有下修請注意MEK測試 (RMK00568) . 【PMT】1.6.厚板少生產，請領班量測板溫並記錄之 (RMK00568) | 訂單:2508DFD002/001 CC2 <生產備註> 事項如下 . 【PMT】1.1.因為CR厚 0.764 mm，TOP 標準PMT以231℃去計算 (RMK-YL_KUNG) . 9. 外觀(板面顆粒...等)請參照「松下洗衣機外殼PCM」管制標準放行。 (RMK-YL_KUNG) . 8. 出口品檢項目：加做「應變痕測試」: 衝艾克森6mm觀察平板處有無應變痕 (判定參考缺陷樣本), 以及維持測試 fluting test，頻率: 1次/母鋼。 (RMK-YL_KUNG) . 7. 塗裝板面外觀管制:客戶針對正面繩紋有特別要求，面漆膜厚請管制100±10%(請參照編號430-S037:滾筒洗衣機PCM(低光閃黑) 塗裝板面外觀上、下限板) (RMK-YL_KUNG) . 6. 此排程需要 Fluting Test ,張力整平機伸長率須設定0.04～0.06%。 (RMK-YL_KUNG) . 5. 背面面漆BYF712使用CP#75μ濾心，使用No.2 thinner，粘度勿低於30秒。 (RMK-YL_KUNG) . 4.4. NO.2 head參考塗裝條件R-塗裝:APR 轉速160% /PUR壓力500KG/PUR轉速80%/黏度50秒 (RMK-YL_KUNG) . 4.3. NO.1 head參考塗裝條件N-塗裝:APR 轉速100% /PUR壓力300KG/PUR轉速20%/黏度50秒 (RMK-YL_KUNG) . 4.2.Thinner為NO.2B，黏度待R&D人員到場再行調整，使用#150鐵濾網，PMT為232±10℃。 (RMK-YL_KUNG) . 4.1.面漆：ASY812採wet on wet塗裝(金屬漆單輥塗裝易產生塗裝輥痕)， (RMK-YL_KUNG) . 3.2.PMT為230±10℃，生產時添加A劑 0.2% (R&D當天提供)，請於生產前30分鐘前添加及均勻攪拌。 (RMK-YL_KUNG) . 3.1.底漆：1PEF22採wet on wet塗裝，Thinner為NO.2B，黏度設定35~42秒，使用CP#75μ濾心+ #250鐵濾網 (RMK-YL_KUNG) . 2. 線速度50mpm。 (RMK-YL_KUNG) . 1. GI底材請使用表調&無毒前處理,使用無毒專用設備(回流管、PUMP...)。 (RMK-YL_KUNG) . 20120627晨會決議 CC2生產 PPGI 時請使用表調 (RMK00191) . 因進位問題 BYF71 9u 手動計算 170.1基本檔設定170，批次檔電腦自動進位為175。于此聲明生產與相關檢測 塗佈量以170 為標準 (RMK00466) . 【捲取】注意！本單為直立式包裝。禁用STAGGER捲取送包裝！送RCL重處理例外。 (RMK00512) . 【PMT】1.2.CC2計算完後面漆每個ZONE 爐溫各降8℃為最終爐溫 (RMK00568) . 【PMT】1.3.CC2因爐溫各降8℃為最終爐溫，請股長於TEST時 確實量測板溫 (RMK00568) . 【PMT】1.4.若發現PMT不足，請上調ZONE溫度並回饋工程師 (RMK00568) . 【PMT】1.5.品檢注意！因標準PMT有下修請注意MEK測試 (RMK00568) . 【PMT】1.6.厚板少生產，請領班量測板溫並記錄之 (RMK00568) | 訂單:2508DFD002/001 RCL <生產備註> 事項如下 . 【捲取】注意！本單為直立式包裝。禁用STAGGER捲取送包裝！送RCL重處理例外。 (RMK00512) | 訂單:2508DFD002/001 CCPK 無 <生產備註> 事項 | 訂單:2508DFD002/001 CGQC <品檢備註> 事項如下 . 2. 外觀品質管制標準同 "洗衣機外殼"用途。 (RMK-YL_KUNG) . 1.7.Nozzle壓力0.30~0.40kg/cm2 ，目標值0.34 kg/cm2 (由各股自行調整避免點狀凹痕發生) (RMK-YL_KUNG) . 1.6. T/L伸長率≧0.3% (RMK-YL_KUNG) . 1.5. SKP伸長率≦1.0% , RF 100噸以下(INC由各股自行調整避免邊緣調質不佳) (RMK-YL_KUNG) . 1.4. POT張力降至標準的60%(由各股自行調整避免絞痕發生) (RMK-YL_KUNG) . 1.3.RTF板溫830 ±10℃ (RMK-YL_KUNG) . 1.2.CG2線速度設定: 有退火時間需求，目標75mpm (由各股自行調整避免缺陷發生) (RMK-YL_KUNG) . 1.1.SKP:下工輥Ra:0.5-0.8μ，上工輥Ra:0.5-0.8μ (RMK-YL_KUNG) . 1. 產品機械性質有特殊要求，製程條件如下: (RMK-YL_KUNG) | 訂單:2508DFD002/001 CCQC <品檢備註> 事項如下 . 【PMT】1.1.因為CR厚 0.764 mm，TOP 標準PMT以231℃去計算 (RMK-YL_KUNG) . 9. 外觀(板面顆粒...等)請參照「松下洗衣機外殼PCM」管制標準放行。 (RMK-YL_KUNG) . 8. 出口品檢項目：加做「應變痕測試」: 衝艾克森6mm觀察平板處有無應變痕 (判定參考缺陷樣本), 以及維持測試 fluting test，頻率: 1次/母鋼。 (RMK-YL_KUNG) . 7. 塗裝板面外觀管制:客戶針對正面繩紋有特別要求，面漆膜厚請管制100±10%(請參照編號430-S037:滾筒洗衣機PCM(低光閃黑) 塗裝板面外觀上、下限板) (RMK-YL_KUNG) . 6. 此排程需要 Fluting Test ,張力整平機伸長率須設定0.04～0.06%。 (RMK-YL_KUNG) . 5. 背面面漆BYF712使用CP#75μ濾心，使用No.2 thinner，粘度勿低於30秒。 (RMK-YL_KUNG) . 4.4. NO.2 head參考塗裝條件R-塗裝:APR 轉速160% /PUR壓力500KG/PUR轉速80%/黏度50秒 (RMK-YL_KUNG) . 4.3. NO.1 head參考塗裝條件N-塗裝:APR 轉速100% /PUR壓力300KG/PUR轉速20%/黏度50秒 (RMK-YL_KUNG) . 4.2.Thinner為NO.2B，黏度待R&D人員到場再行調整，使用#150鐵濾網，PMT為232±10℃。 (RMK-YL_KUNG) . 4.1.面漆：ASY812採wet on wet塗裝(金屬漆單輥塗裝易產生塗裝輥痕)， (RMK-YL_KUNG) . 3.2.PMT為230±10℃，生產時添加A劑 0.2% (R&D當天提供)，請於生產前30分鐘前添加及均勻攪拌。 (RMK-YL_KUNG) . 3.1.底漆：1PEF22採wet on wet塗裝，Thinner為NO.2B，黏度設定35~42秒，使用CP#75μ濾心+ #250鐵濾網 (RMK-YL_KUNG) . 2. 線速度50mpm。 (RMK-YL_KUNG) . 1. GI底材請使用表調&無毒前處理,使用無毒專用設備(回流管、PUMP...)。 (RMK-YL_KUNG) . 因進位問題 BYF71 9u 手動計算 170.1基本檔設定170，批次檔電腦自動進位為175。于此聲明生產與相關檢測 塗佈量以170 為標準 (RMK00466) . 【捲取】注意！本單為直立式包裝。禁用STAGGER捲取送包裝！送RCL重處理例外。 (RMK00512) . 【PMT】1.2.CC2計算完後面漆每個ZONE 爐溫各降8℃為最終爐溫 (RMK00568) . 【PMT】1.3.CC2因爐溫各降8℃為最終爐溫，請股長於TEST時 確實量測板溫 (RMK00568) . 【PMT】1.4.若發現PMT不足，請上調ZONE溫度並回饋工程師 (RMK00568) . 【PMT】1.5.品檢注意！因標準PMT有下修請注意MEK測試 (RMK00568) . 【PMT】1.6.厚板少生產，請領班量測板溫並記錄之 (RMK00568) | 訂單:2508DFD002/001 TOL 無 <生產備註> 事項 | 酸洗線: 1.修邊刀換刀之後, 排在前5顆左右生產，注意修邊刀的間隙調整。^^/CPL/ <<.YL_KUNG 2025/06/23 13:52.>> 2.線速度維持100mpm生產, 避免板偏造成修邊大小邊的狀況^^/CPL/ <<.YL_KUNG 2025/06/23 13:53.>> 1.軋延最末 3 Pass降速到500mpm生產，降低鋸齒邊發生機率^^/CR1/CR2/ <<.YL_KUNG 2025/06/23 13:53.>> 1. 產品機械性質有特殊要求，製程條件如下:^^/CG1/CG2/CGQC/ <<.YL_KUNG 2025/06/23 13:54.>> 1.1.SKP:下工輥Ra:0.5-0.8μ，上工輥Ra:0.5-0.8μ^^/CG1/CG2/CGQC/ <<.YL_KUNG 2025/06/23 13:54.>> 1.2.CG2線速度設定: 有退火時間需求，目標75mpm (由各股自行調整避免缺陷發生)^^/CG1/CG2/CGQC/ <<.YL_KUNG 2025/06/23 13:55.>> 1.3.RTF板溫830 ±10℃^^/CG1/CG2/CGQC/ <<.YL_KUNG 2025/06/23 13:55.>> 1.4. POT張力降至標準的60%(由各股自行調整避免絞痕發生)^^/CG1/CG2/CGQC/ <<.YL_KUNG 2025/06/23 13:55.>> 1.5. SKP伸長率≦1.0% , RF 100噸以下(INC由各股自行調整避免邊緣調質不佳)^^/CG1/CG2/CGQC/ <<.YL_KUNG 2025/06/23 13:56.>> 1.6. T/L伸長率≧0.3%^^/CG1/CG2/CGQC/ <<.YL_KUNG 2025/06/23 13:56.>> 1.7.Nozzle壓力0.30~0.40kg/cm2 ，目標值0.34 kg/cm2 (由各股自行調整避免點狀凹痕發生)^^/CG1/CG2/CGQC/ <<.YL_KUNG 2025/06/23 13:57.>> 2. 外觀品質管制標準同 "洗衣機外殼"用途。^^/CG1/CG2/CGQC/ <<.YL_KUNG 2025/06/23 13:57.>> 1. GI底材請使用表調&無毒前處理,使用無毒專用設備(回流管、PUMP...)。^^/CC1/CC2/CCQC/ <<.YL_KUNG 2025/06/23 13:57.>> 2. 線速度50mpm。^^/CC1/CC2/CCQC/ <<.YL_KUNG 2025/06/23 13:58.>> 3.1.底漆：1PEF22採wet on wet塗裝，Thinner為NO.2B，黏度設定35~42秒，使用CP#75μ濾心+ #250鐵濾網^^/CC1/CC2/CCQC/ <<.YL_KUNG 2025/06/23 13:58.>> 3.2.PMT為230±10℃，生產時添加A劑 0.2% (R&D當天提供)，請於生產前30分鐘前添加及均勻攪拌。^^/CC1/CC2/CCQC/ <<.YL_KUNG 2025/06/23 13:58.>> 4.1.面漆：ASY812採wet on wet塗裝(金屬漆單輥塗裝易產生塗裝輥痕)，^^/CC1/CC2/CCQC/ <<.YL_KUNG 2025/06/23 13:59.>> 4.2.Thinner為NO.2B，黏度待R&D人員到場再行調整，使用#150鐵濾網，PMT為232±10℃。^^/CC1/CC2/CCQC/ <<.YL_KUNG 2025/06/23 14:00.>> 4.3. NO.1 head參考塗裝條件N-塗裝:APR 轉速100% /PUR壓力300KG/PUR轉速20%/黏度50秒^^/CC1/CC2/CCQC/ <<.YL_KUNG 2025/06/23 14:00.>> 4.4. NO.2 head參考塗裝條件R-塗裝:APR 轉速160% /PUR壓力500KG/PUR轉速80%/黏度50秒^^/CC1/CC2/CCQC/ <<.YL_KUNG 2025/06/23 14:00.>> 5. 背面面漆BYF712使用CP#75μ濾心，使用No.2 thinner，粘度勿低於30秒。^^/CC1/CC2/CCQC/ <<.YL_KUNG 2025/06/23 14:00.>> 6. 此排程需要 Fluting Test ,張力整平機伸長率須設定0.04～0.06%。^^/CC1/CC2/CCQC/ <<.YL_KUNG 2025/06/23 14:01.>> 7. 塗裝板面外觀管制:客戶針對正面繩紋有特別要求，面漆膜厚請管制100±10%(請參照編號430-S037:滾筒洗衣機PCM(低光閃黑) 塗裝板面外觀上、下限板)^^/CC1/CC2/CCQC/ <<.YL_KUNG 2025/06/23 14:01.>> 8. 出口品檢項目：加做「應變痕測試」: 衝艾克森6mm觀察平板處有無應變痕 (判定參考缺陷樣本), 以及維持測試 fluting test，頻率: 1次/母鋼。^^/CC1/CC2/CCQC/ <<.YL_KUNG 2025/06/23 14:01.>> 9. 外觀(板面顆粒...等)請參照「松下洗衣機外殼PCM」管制標準放行。^^/CC1/CC2/CCQC/ <<.YL_KUNG 2025/06/23 14:02.>> 【PMT】1.1.因為CR厚 0.764 mm，TOP 標準PMT以231℃去計算^^/CC1/CC2/CCQC/ <<.YL_KUNG 2025/06/23 14:03.>> | 訂單 2508DFD002/001 修改記錄如下: 20250613 09:06:04 (93025) 退火碼: >> D3, 用途碼: >> CIC005, 背面標示: >> S000, 訂單背面顏色(五碼): >> BYF71, 背面漆膜厚: >> NOM, 背面漆塗漆型式幾塗幾烤: >> 1, 鉻酸鹽: >> Z, 訂單厚度: >> 0.756, 訂單重: >> 15, 重量容許率(下限): >> 10, 重量容許率(上限): >> 10, 訂單寬度: >> 762, 鍍製方式: >> BC, 鋼捲內徑: >> 508, 鋼捲下限重: >> 3, 鋼捲上限重: >> 5, 壓花條件碼: >> -, 表面花紋: >> Z, 綠色識別碼: >> R2, 印刷輥號: >> -, 產品代碼: >> PPGI, 皮膜碼: >> -, 單位別: >> M, 油品種類: >> Z, 塗油量: >> Z, 包裝代碼: >> D7 , 保護膜碼: >> -, 客戶試片取樣型式: >> -, 調質碼: >> S, 套筒碼: >> E , 規格: >> CGCD1-10, 製造標準: >> SYSCO, 表面處理劑種類: >> Z, 表面處理劑塗佈量: >> Z, 伸長率測試: >> Y, 硬度測試碼: >> Y, 抗拉強度測試: >> Y, 降伏強度測試: >> Y, 厚度變異: >> 0, 訂單正面顏色(五碼): >> ASY81, 正面漆膜厚: >> 24, 正面漆塗漆型式幾塗幾烤: >> 2, 修邊碼: >> Y, 重量碼: >> AW, 鋼捲捲向: >> O, 鍍層碼: >> Z12, | *:
PPGI | 2508DFD003/001 |  | 1. 部分大陸料含B元素超過CNS規範管制，故請原料CNS規範之訂單不要配大陸料 (OFP00684)-{.不符.} | 1. 訂單若有厚度變異，冷軋厚度公差比照烤漆計算公式 , 但最小為 1/2 公差做設定 (OFP00254)-{.不符.} 2. "偏薄要求訂單" 鍍後厚度減 鍍後厚度下限需大於 0.02 MM,以免發生厚度不足狀況 (OFP00369)-{.不符.} 3. 部分大陸料含B元素超過CNS規範管制，故請原料CNS規範之訂單不要配大陸料 (OFP00684)-{.不符.} | 訂單:2508DFD003/001 CPL <生產備註> 事項如下 . 除HGI/ HGL 訂單邊緣不噴油. 其餘皆側緣噴油 (RMK00285) | 訂單:2508DFD003/001 CR1 <生產備註> 事項如下 . 每組工輥生產之第一顆鋼捲, 檢查振動輥痕或砂輪痕 (RMK00307) | 訂單:2508DFD003/001 CR2 <生產備註> 事項如下 . 每組工輥生產之第一顆鋼捲, 檢查振動輥痕或砂輪痕 (RMK00307) | 訂單:2508DFD003/001 CG1 <生產備註> 事項如下 . SKP:下工輥RA:0.5-0.8,上工輥RA:0.5-0.8,EL:2.0±0.5%, (RMK00050) . 弓形度≦8MM/300MM 中波高≦2.5MM 邊波高≦3MM 急峻度≦0.6%. (RMK00050) . 刷輥須持續使用,並記得要噴水. (RMK00050) . TENSION LEVELLER:EL%≦0.2%,控制C-ROLL及L-ROLL來調整弓形度. (RMK00050) | 訂單:2508DFD003/001 CG2 <生產備註> 事項如下 . SKP:下工輥RA:0.5-0.8,上工輥RA:0.5-0.8,EL:2.0±0.5%, (RMK00050) . 弓形度≦8MM/300MM 中波高≦2.5MM 邊波高≦3MM 急峻度≦0.6%. (RMK00050) . 刷輥須持續使用,並記得要噴水. (RMK00050) . TENSION LEVELLER:EL%≦0.2%,控制C-ROLL及L-ROLL來調整弓形度. (RMK00050) | 訂單:2508DFD003/001 CC1 <生產備註> 事項如下 . 塗裝請使用無毒專用設備(回流管.PUMP........). (RMK00050) . 注意前處理相關設備,清潔與更換以防污染. (RMK00050) . 品檢剪切例行A4保留試片剩餘部份請暫留並貼標籤給LAB測試發泡. (RMK00050) . ★品檢注意！JIS&CNS 訂單必須每滿50噸一定要再做一次TEST (RMK00259) . 【品檢】水痕允許距板邊40mm內 (RMK00348) . 【品檢】每個母鋼最後分切的尾板需量測板形,NG送RCL切除(鍍鋅內圈捲軸效應產生的邊波) (RMK00348) . 【品檢】更換色碼(含正、背面)更換時需要測試RoHS (RMK00348) . 因進位問題 BYF71 9u 手動計算 170.1基本檔設定170，批次檔電腦自動進位為175。于此聲明生產與相關檢測 塗佈量以170 為標準 (RMK00466) . 【抽氣量】白色系在CC1生產時,FINISH抽氣量請設定250,如生產中發生色差b值異常升高,請股長再加大抽氣量因應 (RMK00560) | 訂單:2508DFD003/001 CC2 <生產備註> 事項如下 . 塗裝請使用無毒專用設備(回流管.PUMP........). (RMK00050) . 注意前處理相關設備,清潔與更換以防污染. (RMK00050) . 品檢剪切例行A4保留試片剩餘部份請暫留並貼標籤給LAB測試發泡. (RMK00050) . 20120627晨會決議 CC2生產 PPGI 時請使用表調 (RMK00191) . ★品檢注意！JIS&CNS 訂單必須每滿50噸一定要再做一次TEST (RMK00259) . 【品檢】水痕允許距板邊40mm內 (RMK00348) . 【品檢】每個母鋼最後分切的尾板需量測板形,NG送RCL切除(鍍鋅內圈捲軸效應產生的邊波) (RMK00348) . 【品檢】更換色碼(含正、背面)更換時需要測試RoHS (RMK00348) . 因進位問題 BYF71 9u 手動計算 170.1基本檔設定170，批次檔電腦自動進位為175。于此聲明生產與相關檢測 塗佈量以170 為標準 (RMK00466) . 【抽氣量】白色系在CC1生產時,FINISH抽氣量請設定250,如生產中發生色差b值異常升高,請股長再加大抽氣量因應 (RMK00560) | 訂單:2508DFD003/001 RCL 無 <生產備註> 事項 | 訂單:2508DFD003/001 CCPK 無 <生產備註> 事項 | 訂單:2508DFD003/001 CGQC <品檢備註> 事項如下 . 弓形度≦8MM/300MM 中波高≦2.5MM 邊波高≦3MM 急峻度≦0.6%. (RMK00050) | 訂單:2508DFD003/001 CCQC <品檢備註> 事項如下 . 品檢剪切例行A4保留試片剩餘部份請暫留並貼標籤給LAB測試發泡. (RMK00050) . ★品檢注意！JIS&CNS 訂單必須每滿50噸一定要再做一次TEST (RMK00259) . 【品檢】水痕允許距板邊40mm內 (RMK00348) . 【品檢】每個母鋼最後分切的尾板需量測板形,NG送RCL切除(鍍鋅內圈捲軸效應產生的邊波) (RMK00348) . 【品檢】更換色碼(含正、背面)更換時需要測試RoHS (RMK00348) . 因進位問題 BYF71 9u 手動計算 170.1基本檔設定170，批次檔電腦自動進位為175。于此聲明生產與相關檢測 塗佈量以170 為標準 (RMK00466) | 訂單:2508DFD003/001 TOL 無 <生產備註> 事項 |  | 訂單 2508DFD003/001 修改記錄如下: 20250716 10:31:59 (93025) 退火碼: >> S1, 用途碼: >> CIC001, 背面標示: >> S000, 訂單背面顏色(五碼): >> BYF71, 背面漆膜厚: >> NOM, 背面漆塗漆型式幾塗幾烤: >> 1, 鉻酸鹽: >> Z, 訂單厚度: >> 0.326, 訂單重: >> 15, 重量容許率(下限): >> 10, 重量容許率(上限): >> 10, 訂單寬度: >> 714, 鍍製方式: >> BC, 鋼捲內徑: >> 508, 鋼捲下限重: >> 3, 鋼捲上限重: >> 5, 壓花條件碼: >> -, 表面花紋: >> Z, GL鋅花要求下限: >> 0, GL鋅花要求上限: >> 0, 綠色識別碼: >> R2, 印刷輥號: >> -, 產品代碼: >> PPGI, 皮膜碼: >> -, 單位別: >> M, 油品種類: >> Z, 塗油量: >> Z, 包裝代碼: >> S3 , 保護膜碼: >> -, 客戶試片取樣型式: >> -, 調質碼: >> S, 套筒碼: >> E , 規格: >> CGCC-10, 製造標準: >> CNS, 表面處理劑種類: >> Z, 表面處理劑塗佈量: >> Z, 伸長率測試: >> N, 硬度測試碼: >> N, 抗拉強度測試: >> N, 降伏強度測試: >> N, 厚度變異: >> -2.4, 訂單正面顏色(五碼): >> AWF45, 正面漆膜厚: >> 25, 正面漆塗漆型式幾塗幾烤: >> 2, 修邊碼: >> Y, 重量碼: >> AW, 鋼捲捲向: >> O, 鍍層碼: >> Z08, | H:厚度偏薄
PPGI | 2508DFD003/002 |  | 1. 部分大陸料含B元素超過CNS規範管制，故請原料CNS規範之訂單不要配大陸料 (OFP00684)-{.不符.} | 1. 訂單若有厚度變異，冷軋厚度公差比照烤漆計算公式 , 但最小為 1/2 公差做設定 (OFP00254)-{.不符.} 2. "偏薄要求訂單" 鍍後厚度減 鍍後厚度下限需大於 0.02 MM,以免發生厚度不足狀況 (OFP00369)-{.不符.} 3. 部分大陸料含B元素超過CNS規範管制，故請原料CNS規範之訂單不要配大陸料 (OFP00684)-{.不符.} | 訂單:2508DFD003/002 CPL <生產備註> 事項如下 . ★A.3.【烤漆出口】分切限重請盡量朝下限生產，並請注意有無鼓起現象 (RMK-E_CHIN) . ★A.2.1.若★鍍鋅出口★發現鼓起請回饋TED，並可繼續生產 (RMK-E_CHIN) . ★A.2.鍍鋅出口並特別注意有無鼓起超出放行標準 (RMK-E_CHIN) . ★A.1.烤漆最終分切限重:3～5 T。 (RMK-E_CHIN) . ★A.訂單寬度797 mm HR標準範圍807~827 mm，因掏庫存,故用庫存料代用 HR 寬度 835 mm代用。有超修鍍後捲取可能鼓起，請各線遵循以下 (RMK-E_CHIN) . 除HGI/ HGL 訂單邊緣不噴油. 其餘皆側緣噴油 (RMK00285) | 訂單:2508DFD003/002 CR1 <生產備註> 事項如下 . ★A.3.【烤漆出口】分切限重請盡量朝下限生產，並請注意有無鼓起現象 (RMK-E_CHIN) . ★A.2.1.若★鍍鋅出口★發現鼓起請回饋TED，並可繼續生產 (RMK-E_CHIN) . ★A.2.鍍鋅出口並特別注意有無鼓起超出放行標準 (RMK-E_CHIN) . ★A.1.烤漆最終分切限重:3～5 T。 (RMK-E_CHIN) . ★A.訂單寬度797 mm HR標準範圍807~827 mm，因掏庫存,故用庫存料代用 HR 寬度 835 mm代用。有超修鍍後捲取可能鼓起，請各線遵循以下 (RMK-E_CHIN) . 每組工輥生產之第一顆鋼捲, 檢查振動輥痕或砂輪痕 (RMK00307) | 訂單:2508DFD003/002 CR2 <生產備註> 事項如下 . ★A.3.【烤漆出口】分切限重請盡量朝下限生產，並請注意有無鼓起現象 (RMK-E_CHIN) . ★A.2.1.若★鍍鋅出口★發現鼓起請回饋TED，並可繼續生產 (RMK-E_CHIN) . ★A.2.鍍鋅出口並特別注意有無鼓起超出放行標準 (RMK-E_CHIN) . ★A.1.烤漆最終分切限重:3～5 T。 (RMK-E_CHIN) . ★A.訂單寬度797 mm HR標準範圍807~827 mm，因掏庫存,故用庫存料代用 HR 寬度 835 mm代用。有超修鍍後捲取可能鼓起，請各線遵循以下 (RMK-E_CHIN) . 每組工輥生產之第一顆鋼捲, 檢查振動輥痕或砂輪痕 (RMK00307) | 訂單:2508DFD003/002 CG1 <生產備註> 事項如下 . ★A.3.【烤漆出口】分切限重請盡量朝下限生產，並請注意有無鼓起現象 (RMK-E_CHIN) . ★A.2.1.若★鍍鋅出口★發現鼓起請回饋TED，並可繼續生產 (RMK-E_CHIN) . ★A.2.鍍鋅出口並特別注意有無鼓起超出放行標準 (RMK-E_CHIN) . ★A.1.烤漆最終分切限重:3～5 T。 (RMK-E_CHIN) . ★A.訂單寬度797 mm HR標準範圍807~827 mm，因掏庫存,故用庫存料代用 HR 寬度 835 mm代用。有超修鍍後捲取可能鼓起，請各線遵循以下 (RMK-E_CHIN) . SKP:下工輥RA:0.5-0.8,上工輥RA:0.5-0.8,EL:2.0±0.5%, (RMK00050) . 弓形度≦8MM/300MM 中波高≦2.5MM 邊波高≦3MM 急峻度≦0.6%. (RMK00050) . 刷輥須持續使用,並記得要噴水. (RMK00050) . TENSION LEVELLER:EL%≦0.2%,控制C-ROLL及L-ROLL來調整弓形度. (RMK00050) | 訂單:2508DFD003/002 CG2 <生產備註> 事項如下 . ★A.3.【烤漆出口】分切限重請盡量朝下限生產，並請注意有無鼓起現象 (RMK-E_CHIN) . ★A.2.1.若★鍍鋅出口★發現鼓起請回饋TED，並可繼續生產 (RMK-E_CHIN) . ★A.2.鍍鋅出口並特別注意有無鼓起超出放行標準 (RMK-E_CHIN) . ★A.1.烤漆最終分切限重:3～5 T。 (RMK-E_CHIN) . ★A.訂單寬度797 mm HR標準範圍807~827 mm，因掏庫存,故用庫存料代用 HR 寬度 835 mm代用。有超修鍍後捲取可能鼓起，請各線遵循以下 (RMK-E_CHIN) . SKP:下工輥RA:0.5-0.8,上工輥RA:0.5-0.8,EL:2.0±0.5%, (RMK00050) . 弓形度≦8MM/300MM 中波高≦2.5MM 邊波高≦3MM 急峻度≦0.6%. (RMK00050) . 刷輥須持續使用,並記得要噴水. (RMK00050) . TENSION LEVELLER:EL%≦0.2%,控制C-ROLL及L-ROLL來調整弓形度. (RMK00050) | 訂單:2508DFD003/002 CC1 <生產備註> 事項如下 . ★A.4. 此為超修鋼捲，請烤漆品檢加強注意邊緣鼓起之確認母鋼第一分切請計畫性暫留(當班送RCL外切10米確認板形)，原因為鼓起確認 (RMK-E_CHIN) . ★A.3.【烤漆出口】分切限重請盡量朝下限生產，並請注意有無鼓起現象 (RMK-E_CHIN) . ★A.2.1.若★鍍鋅出口★發現鼓起請回饋TED，並可繼續生產 (RMK-E_CHIN) . ★A.2.鍍鋅出口並特別注意有無鼓起超出放行標準 (RMK-E_CHIN) . ★A.1.烤漆最終分切限重:3～5 T。 (RMK-E_CHIN) . ★A.訂單寬度797 mm HR標準範圍807~827 mm，因掏庫存,故用庫存料代用 HR 寬度 835 mm代用。有超修鍍後捲取可能鼓起，請各線遵循以下 (RMK-E_CHIN) . 塗裝請使用無毒專用設備(回流管.PUMP........). (RMK00050) . 注意前處理相關設備,清潔與更換以防污染. (RMK00050) . 品檢剪切例行A4保留試片剩餘部份請暫留並貼標籤給LAB測試發泡. (RMK00050) . ★品檢注意！JIS&CNS 訂單必須每滿50噸一定要再做一次TEST (RMK00259) . 【品檢】水痕允許距板邊40mm內 (RMK00348) . 【品檢】每個母鋼最後分切的尾板需量測板形,NG送RCL切除(鍍鋅內圈捲軸效應產生的邊波) (RMK00348) . 【品檢】更換色碼(含正、背面)更換時需要測試RoHS (RMK00348) . 因進位問題 BYF71 9u 手動計算 170.1基本檔設定170，批次檔電腦自動進位為175。于此聲明生產與相關檢測 塗佈量以170 為標準 (RMK00466) . 【抽氣量】白色系在CC1生產時,FINISH抽氣量請設定250,如生產中發生色差b值異常升高,請股長再加大抽氣量因應 (RMK00560) | 訂單:2508DFD003/002 CC2 <生產備註> 事項如下 . ★A.4. 此為超修鋼捲，請烤漆品檢加強注意邊緣鼓起之確認母鋼第一分切請計畫性暫留(當班送RCL外切10米確認板形)，原因為鼓起確認 (RMK-E_CHIN) . ★A.3.【烤漆出口】分切限重請盡量朝下限生產，並請注意有無鼓起現象 (RMK-E_CHIN) . ★A.2.1.若★鍍鋅出口★發現鼓起請回饋TED，並可繼續生產 (RMK-E_CHIN) . ★A.2.鍍鋅出口並特別注意有無鼓起超出放行標準 (RMK-E_CHIN) . ★A.1.烤漆最終分切限重:3～5 T。 (RMK-E_CHIN) . ★A.訂單寬度797 mm HR標準範圍807~827 mm，因掏庫存,故用庫存料代用 HR 寬度 835 mm代用。有超修鍍後捲取可能鼓起，請各線遵循以下 (RMK-E_CHIN) . 塗裝請使用無毒專用設備(回流管.PUMP........). (RMK00050) . 注意前處理相關設備,清潔與更換以防污染. (RMK00050) . 品檢剪切例行A4保留試片剩餘部份請暫留並貼標籤給LAB測試發泡. (RMK00050) . 20120627晨會決議 CC2生產 PPGI 時請使用表調 (RMK00191) . ★品檢注意！JIS&CNS 訂單必須每滿50噸一定要再做一次TEST (RMK00259) . 【品檢】水痕允許距板邊40mm內 (RMK00348) . 【品檢】每個母鋼最後分切的尾板需量測板形,NG送RCL切除(鍍鋅內圈捲軸效應產生的邊波) (RMK00348) . 【品檢】更換色碼(含正、背面)更換時需要測試RoHS (RMK00348) . 因進位問題 BYF71 9u 手動計算 170.1基本檔設定170，批次檔電腦自動進位為175。于此聲明生產與相關檢測 塗佈量以170 為標準 (RMK00466) . 【抽氣量】白色系在CC1生產時,FINISH抽氣量請設定250,如生產中發生色差b值異常升高,請股長再加大抽氣量因應 (RMK00560) | 訂單:2508DFD003/002 RCL <生產備註> 事項如下 . ★A.3.【烤漆出口】分切限重請盡量朝下限生產，並請注意有無鼓起現象 (RMK-E_CHIN) . ★A.2.1.若★鍍鋅出口★發現鼓起請回饋TED，並可繼續生產 (RMK-E_CHIN) . ★A.2.鍍鋅出口並特別注意有無鼓起超出放行標準 (RMK-E_CHIN) . ★A.1.烤漆最終分切限重:3～5 T。 (RMK-E_CHIN) | 訂單:2508DFD003/002 CCPK 無 <生產備註> 事項 | 訂單:2508DFD003/002 CGQC <品檢備註> 事項如下 . ★A.3.【烤漆出口】分切限重請盡量朝下限生產，並請注意有無鼓起現象 (RMK-E_CHIN) . ★A.2.1.若★鍍鋅出口★發現鼓起請回饋TED，並可繼續生產 (RMK-E_CHIN) . ★A.2.鍍鋅出口並特別注意有無鼓起超出放行標準 (RMK-E_CHIN) . ★A.1.烤漆最終分切限重:3～5 T。 (RMK-E_CHIN) . 弓形度≦8MM/300MM 中波高≦2.5MM 邊波高≦3MM 急峻度≦0.6%. (RMK00050) | 訂單:2508DFD003/002 CCQC <品檢備註> 事項如下 . ★A.4. 此為超修鋼捲，請烤漆品檢加強注意邊緣鼓起之確認母鋼第一分切請計畫性暫留(當班送RCL外切10米確認板形)，原因為鼓起確認 (RMK-E_CHIN) . ★A.3.【烤漆出口】分切限重請盡量朝下限生產，並請注意有無鼓起現象 (RMK-E_CHIN) . ★A.2.1.若★鍍鋅出口★發現鼓起請回饋TED，並可繼續生產 (RMK-E_CHIN) . ★A.2.鍍鋅出口並特別注意有無鼓起超出放行標準 (RMK-E_CHIN) . ★A.1.烤漆最終分切限重:3～5 T。 (RMK-E_CHIN) . 品檢剪切例行A4保留試片剩餘部份請暫留並貼標籤給LAB測試發泡. (RMK00050) . ★品檢注意！JIS&CNS 訂單必須每滿50噸一定要再做一次TEST (RMK00259) . 【品檢】水痕允許距板邊40mm內 (RMK00348) . 【品檢】每個母鋼最後分切的尾板需量測板形,NG送RCL切除(鍍鋅內圈捲軸效應產生的邊波) (RMK00348) . 【品檢】更換色碼(含正、背面)更換時需要測試RoHS (RMK00348) . 因進位問題 BYF71 9u 手動計算 170.1基本檔設定170，批次檔電腦自動進位為175。于此聲明生產與相關檢測 塗佈量以170 為標準 (RMK00466) | 訂單:2508DFD003/002 TOL 無 <生產備註> 事項 | ★A.訂單寬度797 mm HR標準範圍807~827 mm，因掏庫存,故用庫存料代用 HR 寬度 835 mm代用。有超修鍍後捲取可能鼓起，請各線遵循以下^^/CPL/CR1/CR2/CG1/CG2/CC1/CC2/ <<.E_CHIN 2025/07/17 08:58.>> ★A.1.烤漆最終分切限重:3～5 T。^^/CPL/CR1/CR2/CG1/CG2/CC1/CC2/CGQC/CCQC/RCL/^^ <<.E_CHIN 2025/07/17 08:59.>> ★A.2.鍍鋅出口並特別注意有無鼓起超出放行標準^^/CPL/CR1/CR2/CG1/CG2/CC1/CC2/CGQC/CCQC/RCL/^^ <<.E_CHIN 2025/07/17 08:59.>> ★A.2.1.若★鍍鋅出口★發現鼓起請回饋TED，並可繼續生產^^/CPL/CR1/CR2/CG1/CG2/CC1/CC2/CGQC/CCQC/RCL/^^ <<.E_CHIN 2025/07/17 08:59.>> ★A.3.【烤漆出口】分切限重請盡量朝下限生產，並請注意有無鼓起現象^^/CPL/CR1/CR2/CG1/CG2/CC1/CC2/CGQC/CCQC/RCL/^^ <<.E_CHIN 2025/07/17 08:59.>> ★A.4. 此為超修鋼捲，請烤漆品檢加強注意邊緣鼓起之確認母鋼第一分切請計畫性暫留(當班送RCL外切10米確認板形)，原因為鼓起確認^^/CC1/CC2/CCQC/^^ <<.E_CHIN 2025/07/17 09:00.>> | 訂單 2508DFD003/002 修改記錄如下: 20250716 10:41:59 (93025) 退火碼: >> S1, 用途碼: >> CIC001, 背面標示: >> S000, 訂單背面顏色(五碼): >> BYF71, 背面漆膜厚: >> NOM, 背面漆塗漆型式幾塗幾烤: >> 1, 鉻酸鹽: >> Z, 訂單厚度: >> 0.326, 訂單重: >> 30, 重量容許率(下限): >> 10, 重量容許率(上限): >> 10, 訂單寬度: >> 797, 鍍製方式: >> BC, 鋼捲內徑: >> 508, 鋼捲下限重: >> 3, 鋼捲上限重: >> 5, 壓花條件碼: >> -, 表面花紋: >> Z, GL鋅花要求下限: >> 0, GL鋅花要求上限: >> 0, 綠色識別碼: >> R2, 印刷輥號: >> -, 產品代碼: >> PPGI, 皮膜碼: >> -, 單位別: >> M, 油品種類: >> Z, 塗油量: >> Z, 包裝代碼: >> S3 , 保護膜碼: >> -, 客戶試片取樣型式: >> -, 調質碼: >> S, 套筒碼: >> E , 規格: >> CGCC-10, 製造標準: >> CNS, 表面處理劑種類: >> Z, 表面處理劑塗佈量: >> Z, 伸長率測試: >> N, 硬度測試碼: >> N, 抗拉強度測試: >> N, 降伏強度測試: >> N, 厚度變異: >> -2.4, 訂單正面顏色(五碼): >> AWF45, 正面漆膜厚: >> 25, 正面漆塗漆型式幾塗幾烤: >> 2, 修邊碼: >> Y, 重量碼: >> AW, 鋼捲捲向: >> O, 鍍層碼: >> Z08, | H:厚度偏薄
PPGI | 2508DFD003/003 |  | 1. 部分大陸料含B元素超過CNS規範管制，故請原料CNS規範之訂單不要配大陸料 (OFP00684)-{.不符.} | 1. 訂單若有厚度變異，冷軋厚度公差比照烤漆計算公式 , 但最小為 1/2 公差做設定 (OFP00254)-{.不符.} 2. "偏薄要求訂單" 鍍後厚度減 鍍後厚度下限需大於 0.02 MM,以免發生厚度不足狀況 (OFP00369)-{.不符.} 3. 部分大陸料含B元素超過CNS規範管制，故請原料CNS規範之訂單不要配大陸料 (OFP00684)-{.不符.} | 訂單:2508DFD003/003 CPL <生產備註> 事項如下 . ★A.3.【烤漆出口】分切限重請盡量朝下限生產，並請注意有無鼓起現象 (RMK-E_CHIN) . ★A.2.1.若★鍍鋅出口★發現鼓起請回饋TED，並可繼續生產 (RMK-E_CHIN) . ★A.2.鍍鋅出口並特別注意有無鼓起超出放行標準 (RMK-E_CHIN) . ★A.1.烤漆最終分切限重:3～5 T。 (RMK-E_CHIN) . ★A.訂單寬度797 mm HR標準範圍807~827 mm，因掏庫存,故用庫存料代用 HR 寬度 835 mm代用。有超修鍍後捲取可能鼓起，請各線遵循以下 (RMK-E_CHIN) . 除HGI/ HGL 訂單邊緣不噴油. 其餘皆側緣噴油 (RMK00285) | 訂單:2508DFD003/003 CR1 <生產備註> 事項如下 . ★A.3.【烤漆出口】分切限重請盡量朝下限生產，並請注意有無鼓起現象 (RMK-E_CHIN) . ★A.2.1.若★鍍鋅出口★發現鼓起請回饋TED，並可繼續生產 (RMK-E_CHIN) . ★A.2.鍍鋅出口並特別注意有無鼓起超出放行標準 (RMK-E_CHIN) . ★A.1.烤漆最終分切限重:3～5 T。 (RMK-E_CHIN) . ★A.訂單寬度797 mm HR標準範圍807~827 mm，因掏庫存,故用庫存料代用 HR 寬度 835 mm代用。有超修鍍後捲取可能鼓起，請各線遵循以下 (RMK-E_CHIN) . 每組工輥生產之第一顆鋼捲, 檢查振動輥痕或砂輪痕 (RMK00307) | 訂單:2508DFD003/003 CR2 <生產備註> 事項如下 . ★A.3.【烤漆出口】分切限重請盡量朝下限生產，並請注意有無鼓起現象 (RMK-E_CHIN) . ★A.2.1.若★鍍鋅出口★發現鼓起請回饋TED，並可繼續生產 (RMK-E_CHIN) . ★A.2.鍍鋅出口並特別注意有無鼓起超出放行標準 (RMK-E_CHIN) . ★A.1.烤漆最終分切限重:3～5 T。 (RMK-E_CHIN) . ★A.訂單寬度797 mm HR標準範圍807~827 mm，因掏庫存,故用庫存料代用 HR 寬度 835 mm代用。有超修鍍後捲取可能鼓起，請各線遵循以下 (RMK-E_CHIN) . 每組工輥生產之第一顆鋼捲, 檢查振動輥痕或砂輪痕 (RMK00307) | 訂單:2508DFD003/003 CG1 <生產備註> 事項如下 . ★A.3.【烤漆出口】分切限重請盡量朝下限生產，並請注意有無鼓起現象 (RMK-E_CHIN) . ★A.2.1.若★鍍鋅出口★發現鼓起請回饋TED，並可繼續生產 (RMK-E_CHIN) . ★A.2.鍍鋅出口並特別注意有無鼓起超出放行標準 (RMK-E_CHIN) . ★A.1.烤漆最終分切限重:3～5 T。 (RMK-E_CHIN) . ★A.訂單寬度797 mm HR標準範圍807~827 mm，因掏庫存,故用庫存料代用 HR 寬度 835 mm代用。有超修鍍後捲取可能鼓起，請各線遵循以下 (RMK-E_CHIN) . SKP:下工輥RA:0.5-0.8,上工輥RA:0.5-0.8,EL:2.0±0.5%, (RMK00050) . 弓形度≦8MM/300MM 中波高≦2.5MM 邊波高≦3MM 急峻度≦0.6%. (RMK00050) . 刷輥須持續使用,並記得要噴水. (RMK00050) . TENSION LEVELLER:EL%≦0.2%,控制C-ROLL及L-ROLL來調整弓形度. (RMK00050) | 訂單:2508DFD003/003 CG2 <生產備註> 事項如下 . ★A.3.【烤漆出口】分切限重請盡量朝下限生產，並請注意有無鼓起現象 (RMK-E_CHIN) . ★A.2.1.若★鍍鋅出口★發現鼓起請回饋TED，並可繼續生產 (RMK-E_CHIN) . ★A.2.鍍鋅出口並特別注意有無鼓起超出放行標準 (RMK-E_CHIN) . ★A.1.烤漆最終分切限重:3～5 T。 (RMK-E_CHIN) . ★A.訂單寬度797 mm HR標準範圍807~827 mm，因掏庫存,故用庫存料代用 HR 寬度 835 mm代用。有超修鍍後捲取可能鼓起，請各線遵循以下 (RMK-E_CHIN) . SKP:下工輥RA:0.5-0.8,上工輥RA:0.5-0.8,EL:2.0±0.5%, (RMK00050) . 弓形度≦8MM/300MM 中波高≦2.5MM 邊波高≦3MM 急峻度≦0.6%. (RMK00050) . 刷輥須持續使用,並記得要噴水. (RMK00050) . TENSION LEVELLER:EL%≦0.2%,控制C-ROLL及L-ROLL來調整弓形度. (RMK00050) | 訂單:2508DFD003/003 CC1 <生產備註> 事項如下 . ★A.4. 此為超修鋼捲，請烤漆品檢加強注意邊緣鼓起之確認母鋼第一分切請計畫性暫留(當班送RCL外切10米確認板形)，原因為鼓起確認 (RMK-E_CHIN) . ★A.3.【烤漆出口】分切限重請盡量朝下限生產，並請注意有無鼓起現象 (RMK-E_CHIN) . ★A.2.1.若★鍍鋅出口★發現鼓起請回饋TED，並可繼續生產 (RMK-E_CHIN) . ★A.2.鍍鋅出口並特別注意有無鼓起超出放行標準 (RMK-E_CHIN) . ★A.1.烤漆最終分切限重:3～5 T。 (RMK-E_CHIN) . ★A.訂單寬度797 mm HR標準範圍807~827 mm，因掏庫存,故用庫存料代用 HR 寬度 835 mm代用。有超修鍍後捲取可能鼓起，請各線遵循以下 (RMK-E_CHIN) . 塗裝請使用無毒專用設備(回流管.PUMP........). (RMK00050) . 注意前處理相關設備,清潔與更換以防污染. (RMK00050) . 品檢剪切例行A4保留試片剩餘部份請暫留並貼標籤給LAB測試發泡. (RMK00050) . ★品檢注意！JIS&CNS 訂單必須每滿50噸一定要再做一次TEST (RMK00259) . ★注意！AYF632,ABF522,ABF532 自2015/05/13起,為改善色差原液黏度降至80秒。 (RMK00321) . 塗裝室調整黏度時請注意原液黏度80" (RMK00321) . 【品檢】水痕允許距板邊40mm內 (RMK00348) . 【品檢】每個母鋼最後分切的尾板需量測板形,NG送RCL切除(鍍鋅內圈捲軸效應產生的邊波) (RMK00348) . 【品檢】更換色碼(含正、背面)更換時需要測試RoHS (RMK00348) . 因進位問題 BYF71 9u 手動計算 170.1基本檔設定170，批次檔電腦自動進位為175。于此聲明生產與相關檢測 塗佈量以170 為標準 (RMK00466) | 訂單:2508DFD003/003 CC2 <生產備註> 事項如下 . ★A.4. 此為超修鋼捲，請烤漆品檢加強注意邊緣鼓起之確認母鋼第一分切請計畫性暫留(當班送RCL外切10米確認板形)，原因為鼓起確認 (RMK-E_CHIN) . ★A.3.【烤漆出口】分切限重請盡量朝下限生產，並請注意有無鼓起現象 (RMK-E_CHIN) . ★A.2.1.若★鍍鋅出口★發現鼓起請回饋TED，並可繼續生產 (RMK-E_CHIN) . ★A.2.鍍鋅出口並特別注意有無鼓起超出放行標準 (RMK-E_CHIN) . ★A.1.烤漆最終分切限重:3～5 T。 (RMK-E_CHIN) . ★A.訂單寬度797 mm HR標準範圍807~827 mm，因掏庫存,故用庫存料代用 HR 寬度 835 mm代用。有超修鍍後捲取可能鼓起，請各線遵循以下 (RMK-E_CHIN) . 塗裝請使用無毒專用設備(回流管.PUMP........). (RMK00050) . 注意前處理相關設備,清潔與更換以防污染. (RMK00050) . 品檢剪切例行A4保留試片剩餘部份請暫留並貼標籤給LAB測試發泡. (RMK00050) . 20120627晨會決議 CC2生產 PPGI 時請使用表調 (RMK00191) . ★品檢注意！JIS&CNS 訂單必須每滿50噸一定要再做一次TEST (RMK00259) . ★注意！AYF632,ABF522,ABF532 自2015/05/13起,為改善色差原液黏度降至80秒。 (RMK00321) . 塗裝室調整黏度時請注意原液黏度80" (RMK00321) . 【品檢】水痕允許距板邊40mm內 (RMK00348) . 【品檢】每個母鋼最後分切的尾板需量測板形,NG送RCL切除(鍍鋅內圈捲軸效應產生的邊波) (RMK00348) . 【品檢】更換色碼(含正、背面)更換時需要測試RoHS (RMK00348) . 因進位問題 BYF71 9u 手動計算 170.1基本檔設定170，批次檔電腦自動進位為175。于此聲明生產與相關檢測 塗佈量以170 為標準 (RMK00466) | 訂單:2508DFD003/003 RCL <生產備註> 事項如下 . ★A.3.【烤漆出口】分切限重請盡量朝下限生產，並請注意有無鼓起現象 (RMK-E_CHIN) . ★A.2.1.若★鍍鋅出口★發現鼓起請回饋TED，並可繼續生產 (RMK-E_CHIN) . ★A.2.鍍鋅出口並特別注意有無鼓起超出放行標準 (RMK-E_CHIN) . ★A.1.烤漆最終分切限重:3～5 T。 (RMK-E_CHIN) | 訂單:2508DFD003/003 CCPK 無 <生產備註> 事項 | 訂單:2508DFD003/003 CGQC <品檢備註> 事項如下 . ★A.3.【烤漆出口】分切限重請盡量朝下限生產，並請注意有無鼓起現象 (RMK-E_CHIN) . ★A.2.1.若★鍍鋅出口★發現鼓起請回饋TED，並可繼續生產 (RMK-E_CHIN) . ★A.2.鍍鋅出口並特別注意有無鼓起超出放行標準 (RMK-E_CHIN) . ★A.1.烤漆最終分切限重:3～5 T。 (RMK-E_CHIN) . 弓形度≦8MM/300MM 中波高≦2.5MM 邊波高≦3MM 急峻度≦0.6%. (RMK00050) | 訂單:2508DFD003/003 CCQC <品檢備註> 事項如下 . ★A.4. 此為超修鋼捲，請烤漆品檢加強注意邊緣鼓起之確認母鋼第一分切請計畫性暫留(當班送RCL外切10米確認板形)，原因為鼓起確認 (RMK-E_CHIN) . ★A.3.【烤漆出口】分切限重請盡量朝下限生產，並請注意有無鼓起現象 (RMK-E_CHIN) . ★A.2.1.若★鍍鋅出口★發現鼓起請回饋TED，並可繼續生產 (RMK-E_CHIN) . ★A.2.鍍鋅出口並特別注意有無鼓起超出放行標準 (RMK-E_CHIN) . ★A.1.烤漆最終分切限重:3～5 T。 (RMK-E_CHIN) . 品檢剪切例行A4保留試片剩餘部份請暫留並貼標籤給LAB測試發泡. (RMK00050) . ★品檢注意！JIS&CNS 訂單必須每滿50噸一定要再做一次TEST (RMK00259) . 【品檢】水痕允許距板邊40mm內 (RMK00348) . 【品檢】每個母鋼最後分切的尾板需量測板形,NG送RCL切除(鍍鋅內圈捲軸效應產生的邊波) (RMK00348) . 【品檢】更換色碼(含正、背面)更換時需要測試RoHS (RMK00348) . 因進位問題 BYF71 9u 手動計算 170.1基本檔設定170，批次檔電腦自動進位為175。于此聲明生產與相關檢測 塗佈量以170 為標準 (RMK00466) | 訂單:2508DFD003/003 TOL 無 <生產備註> 事項 | ★A.訂單寬度797 mm HR標準範圍807~827 mm，因掏庫存,故用庫存料代用 HR 寬度 835 mm代用。有超修鍍後捲取可能鼓起，請各線遵循以下^^/CPL/CR1/CR2/CG1/CG2/CC1/CC2/ <<.E_CHIN 2025/07/17 09:00.>> ★A.1.烤漆最終分切限重:3～5 T。^^/CPL/CR1/CR2/CG1/CG2/CC1/CC2/CGQC/CCQC/RCL/^^ <<.E_CHIN 2025/07/17 09:01.>> ★A.2.鍍鋅出口並特別注意有無鼓起超出放行標準^^/CPL/CR1/CR2/CG1/CG2/CC1/CC2/CGQC/CCQC/RCL/^^ <<.E_CHIN 2025/07/17 09:03.>> ★A.2.1.若★鍍鋅出口★發現鼓起請回饋TED，並可繼續生產^^/CPL/CR1/CR2/CG1/CG2/CC1/CC2/CGQC/CCQC/RCL/^^ <<.E_CHIN 2025/07/17 09:05.>> ★A.3.【烤漆出口】分切限重請盡量朝下限生產，並請注意有無鼓起現象^^/CPL/CR1/CR2/CG1/CG2/CC1/CC2/CGQC/CCQC/RCL/^^ <<.E_CHIN 2025/07/17 09:06.>> ★A.4. 此為超修鋼捲，請烤漆品檢加強注意邊緣鼓起之確認母鋼第一分切請計畫性暫留(當班送RCL外切10米確認板形)，原因為鼓起確認^^/CC1/CC2/CCQC/^^ <<.E_CHIN 2025/07/17 09:07.>> | 訂單 2508DFD003/003 修改記錄如下: 20250716 10:42:29 (93025) 退火碼: >> S1, 用途碼: >> CIC001, 背面標示: >> S000, 訂單背面顏色(五碼): >> BYF71, 背面漆膜厚: >> NOM, 背面漆塗漆型式幾塗幾烤: >> 1, 鉻酸鹽: >> Z, 訂單厚度: >> 0.326, 訂單重: >> 15, 重量容許率(下限): >> 10, 重量容許率(上限): >> 10, 訂單寬度: >> 797, 鍍製方式: >> BC, 鋼捲內徑: >> 508, 鋼捲下限重: >> 3, 鋼捲上限重: >> 5, 壓花條件碼: >> -, 表面花紋: >> Z, GL鋅花要求下限: >> 0, GL鋅花要求上限: >> 0, 綠色識別碼: >> R2, 印刷輥號: >> -, 產品代碼: >> PPGI, 皮膜碼: >> -, 單位別: >> M, 油品種類: >> Z, 塗油量: >> Z, 包裝代碼: >> S3 , 保護膜碼: >> -, 客戶試片取樣型式: >> -, 調質碼: >> S, 套筒碼: >> E , 規格: >> CGCC-10, 製造標準: >> CNS, 表面處理劑種類: >> Z, 表面處理劑塗佈量: >> Z, 伸長率測試: >> N, 硬度測試碼: >> N, 抗拉強度測試: >> N, 降伏強度測試: >> N, 厚度變異: >> -2.4, 訂單正面顏色(五碼): >> AYF63, 正面漆膜厚: >> 25, 正面漆塗漆型式幾塗幾烤: >> 2, 修邊碼: >> Y, 重量碼: >> AW, 鋼捲捲向: >> O, 鍍層碼: >> Z08, | H:厚度偏薄
PPGI | 2508DFD003/004 |  | 1. 部分大陸料含B元素超過CNS規範管制，故請原料CNS規範之訂單不要配大陸料 (OFP00684)-{.不符.} | 1. 訂單若有厚度變異，冷軋厚度公差比照烤漆計算公式 , 但最小為 1/2 公差做設定 (OFP00254)-{.不符.} 2. "偏薄要求訂單" 鍍後厚度減 鍍後厚度下限需大於 0.02 MM,以免發生厚度不足狀況 (OFP00369)-{.不符.} 3. 部分大陸料含B元素超過CNS規範管制，故請原料CNS規範之訂單不要配大陸料 (OFP00684)-{.不符.} | 訂單:2508DFD003/004 CPL <生產備註> 事項如下 . ★A.3.【烤漆出口】分切限重請盡量朝下限生產，並請注意有無鼓起現象 (RMK-E_CHIN) . ★A.2.1.若★鍍鋅出口★發現鼓起請回饋TED，並可繼續生產 (RMK-E_CHIN) . ★A.2.鍍鋅出口並特別注意有無鼓起超出放行標準 (RMK-E_CHIN) . ★A.1.烤漆最終分切限重:3～5 T。 (RMK-E_CHIN) . ★A.訂單寬度797 mm HR標準範圍807~827 mm，因掏庫存,故用庫存料代用 HR 寬度 835 mm代用。有超修鍍後捲取可能鼓起，請各線遵循以下 (RMK-E_CHIN) . 除HGI/ HGL 訂單邊緣不噴油. 其餘皆側緣噴油 (RMK00285) | 訂單:2508DFD003/004 CR1 <生產備註> 事項如下 . ★A.3.【烤漆出口】分切限重請盡量朝下限生產，並請注意有無鼓起現象 (RMK-E_CHIN) . ★A.2.1.若★鍍鋅出口★發現鼓起請回饋TED，並可繼續生產 (RMK-E_CHIN) . ★A.2.鍍鋅出口並特別注意有無鼓起超出放行標準 (RMK-E_CHIN) . ★A.1.烤漆最終分切限重:3～5 T。 (RMK-E_CHIN) . ★A.訂單寬度797 mm HR標準範圍807~827 mm，因掏庫存,故用庫存料代用 HR 寬度 835 mm代用。有超修鍍後捲取可能鼓起，請各線遵循以下 (RMK-E_CHIN) . 每組工輥生產之第一顆鋼捲, 檢查振動輥痕或砂輪痕 (RMK00307) | 訂單:2508DFD003/004 CR2 <生產備註> 事項如下 . ★A.3.【烤漆出口】分切限重請盡量朝下限生產，並請注意有無鼓起現象 (RMK-E_CHIN) . ★A.2.1.若★鍍鋅出口★發現鼓起請回饋TED，並可繼續生產 (RMK-E_CHIN) . ★A.2.鍍鋅出口並特別注意有無鼓起超出放行標準 (RMK-E_CHIN) . ★A.1.烤漆最終分切限重:3～5 T。 (RMK-E_CHIN) . ★A.訂單寬度797 mm HR標準範圍807~827 mm，因掏庫存,故用庫存料代用 HR 寬度 835 mm代用。有超修鍍後捲取可能鼓起，請各線遵循以下 (RMK-E_CHIN) . 每組工輥生產之第一顆鋼捲, 檢查振動輥痕或砂輪痕 (RMK00307) | 訂單:2508DFD003/004 CG1 <生產備註> 事項如下 . ★A.3.【烤漆出口】分切限重請盡量朝下限生產，並請注意有無鼓起現象 (RMK-E_CHIN) . ★A.2.1.若★鍍鋅出口★發現鼓起請回饋TED，並可繼續生產 (RMK-E_CHIN) . ★A.2.鍍鋅出口並特別注意有無鼓起超出放行標準 (RMK-E_CHIN) . ★A.1.烤漆最終分切限重:3～5 T。 (RMK-E_CHIN) . ★A.訂單寬度797 mm HR標準範圍807~827 mm，因掏庫存,故用庫存料代用 HR 寬度 835 mm代用。有超修鍍後捲取可能鼓起，請各線遵循以下 (RMK-E_CHIN) . SKP:下工輥RA:0.5-0.8,上工輥RA:0.5-0.8,EL:2.0±0.5%, (RMK00050) . 弓形度≦8MM/300MM 中波高≦2.5MM 邊波高≦3MM 急峻度≦0.6%. (RMK00050) . 刷輥須持續使用,並記得要噴水. (RMK00050) . TENSION LEVELLER:EL%≦0.2%,控制C-ROLL及L-ROLL來調整弓形度. (RMK00050) | 訂單:2508DFD003/004 CG2 <生產備註> 事項如下 . ★A.3.【烤漆出口】分切限重請盡量朝下限生產，並請注意有無鼓起現象 (RMK-E_CHIN) . ★A.2.1.若★鍍鋅出口★發現鼓起請回饋TED，並可繼續生產 (RMK-E_CHIN) . ★A.2.鍍鋅出口並特別注意有無鼓起超出放行標準 (RMK-E_CHIN) . ★A.1.烤漆最終分切限重:3～5 T。 (RMK-E_CHIN) . ★A.訂單寬度797 mm HR標準範圍807~827 mm，因掏庫存,故用庫存料代用 HR 寬度 835 mm代用。有超修鍍後捲取可能鼓起，請各線遵循以下 (RMK-E_CHIN) . SKP:下工輥RA:0.5-0.8,上工輥RA:0.5-0.8,EL:2.0±0.5%, (RMK00050) . 弓形度≦8MM/300MM 中波高≦2.5MM 邊波高≦3MM 急峻度≦0.6%. (RMK00050) . 刷輥須持續使用,並記得要噴水. (RMK00050) . TENSION LEVELLER:EL%≦0.2%,控制C-ROLL及L-ROLL來調整弓形度. (RMK00050) | 訂單:2508DFD003/004 CC1 <生產備註> 事項如下 . ★A.4. 此為超修鋼捲，請烤漆品檢加強注意邊緣鼓起之確認母鋼第一分切請計畫性暫留(當班送RCL外切10米確認板形)，原因為鼓起確認 (RMK-E_CHIN) . ★A.3.【烤漆出口】分切限重請盡量朝下限生產，並請注意有無鼓起現象 (RMK-E_CHIN) . ★A.2.1.若★鍍鋅出口★發現鼓起請回饋TED，並可繼續生產 (RMK-E_CHIN) . ★A.2.鍍鋅出口並特別注意有無鼓起超出放行標準 (RMK-E_CHIN) . ★A.1.烤漆最終分切限重:3～5 T。 (RMK-E_CHIN) . ★A.訂單寬度797 mm HR標準範圍807~827 mm，因掏庫存,故用庫存料代用 HR 寬度 835 mm代用。有超修鍍後捲取可能鼓起，請各線遵循以下 (RMK-E_CHIN) . 塗裝請使用無毒專用設備(回流管.PUMP........). (RMK00050) . 注意前處理相關設備,清潔與更換以防污染. (RMK00050) . 品檢剪切例行A4保留試片剩餘部份請暫留並貼標籤給LAB測試發泡. (RMK00050) . ★品檢注意！JIS&CNS 訂單必須每滿50噸一定要再做一次TEST (RMK00259) . 【品檢】水痕允許距板邊40mm內 (RMK00348) . 【品檢】每個母鋼最後分切的尾板需量測板形,NG送RCL切除(鍍鋅內圈捲軸效應產生的邊波) (RMK00348) . 【品檢】更換色碼(含正、背面)更換時需要測試RoHS (RMK00348) . 因進位問題 BYF71 9u 手動計算 170.1基本檔設定170，批次檔電腦自動進位為175。于此聲明生產與相關檢測 塗佈量以170 為標準 (RMK00466) | 訂單:2508DFD003/004 CC2 <生產備註> 事項如下 . ★A.4. 此為超修鋼捲，請烤漆品檢加強注意邊緣鼓起之確認母鋼第一分切請計畫性暫留(當班送RCL外切10米確認板形)，原因為鼓起確認 (RMK-E_CHIN) . ★A.3.【烤漆出口】分切限重請盡量朝下限生產，並請注意有無鼓起現象 (RMK-E_CHIN) . ★A.2.1.若★鍍鋅出口★發現鼓起請回饋TED，並可繼續生產 (RMK-E_CHIN) . ★A.2.鍍鋅出口並特別注意有無鼓起超出放行標準 (RMK-E_CHIN) . ★A.1.烤漆最終分切限重:3～5 T。 (RMK-E_CHIN) . ★A.訂單寬度797 mm HR標準範圍807~827 mm，因掏庫存,故用庫存料代用 HR 寬度 835 mm代用。有超修鍍後捲取可能鼓起，請各線遵循以下 (RMK-E_CHIN) . 塗裝請使用無毒專用設備(回流管.PUMP........). (RMK00050) . 注意前處理相關設備,清潔與更換以防污染. (RMK00050) . 品檢剪切例行A4保留試片剩餘部份請暫留並貼標籤給LAB測試發泡. (RMK00050) . 20120627晨會決議 CC2生產 PPGI 時請使用表調 (RMK00191) . ★品檢注意！JIS&CNS 訂單必須每滿50噸一定要再做一次TEST (RMK00259) . 【品檢】水痕允許距板邊40mm內 (RMK00348) . 【品檢】每個母鋼最後分切的尾板需量測板形,NG送RCL切除(鍍鋅內圈捲軸效應產生的邊波) (RMK00348) . 【品檢】更換色碼(含正、背面)更換時需要測試RoHS (RMK00348) . 因進位問題 BYF71 9u 手動計算 170.1基本檔設定170，批次檔電腦自動進位為175。于此聲明生產與相關檢測 塗佈量以170 為標準 (RMK00466) | 訂單:2508DFD003/004 RCL <生產備註> 事項如下 . ★A.3.【烤漆出口】分切限重請盡量朝下限生產，並請注意有無鼓起現象 (RMK-E_CHIN) . ★A.2.1.若★鍍鋅出口★發現鼓起請回饋TED，並可繼續生產 (RMK-E_CHIN) . ★A.2.鍍鋅出口並特別注意有無鼓起超出放行標準 (RMK-E_CHIN) . ★A.1.烤漆最終分切限重:3～5 T。 (RMK-E_CHIN) | 訂單:2508DFD003/004 CCPK 無 <生產備註> 事項 | 訂單:2508DFD003/004 CGQC <品檢備註> 事項如下 . ★A.3.【烤漆出口】分切限重請盡量朝下限生產，並請注意有無鼓起現象 (RMK-E_CHIN) . ★A.2.1.若★鍍鋅出口★發現鼓起請回饋TED，並可繼續生產 (RMK-E_CHIN) . ★A.2.鍍鋅出口並特別注意有無鼓起超出放行標準 (RMK-E_CHIN) . ★A.1.烤漆最終分切限重:3～5 T。 (RMK-E_CHIN) . 弓形度≦8MM/300MM 中波高≦2.5MM 邊波高≦3MM 急峻度≦0.6%. (RMK00050) | 訂單:2508DFD003/004 CCQC <品檢備註> 事項如下 . ★A.4. 此為超修鋼捲，請烤漆品檢加強注意邊緣鼓起之確認母鋼第一分切請計畫性暫留(當班送RCL外切10米確認板形)，原因為鼓起確認 (RMK-E_CHIN) . ★A.3.【烤漆出口】分切限重請盡量朝下限生產，並請注意有無鼓起現象 (RMK-E_CHIN) . ★A.2.1.若★鍍鋅出口★發現鼓起請回饋TED，並可繼續生產 (RMK-E_CHIN) . ★A.2.鍍鋅出口並特別注意有無鼓起超出放行標準 (RMK-E_CHIN) . ★A.1.烤漆最終分切限重:3～5 T。 (RMK-E_CHIN) . 品檢剪切例行A4保留試片剩餘部份請暫留並貼標籤給LAB測試發泡. (RMK00050) . ★品檢注意！JIS&CNS 訂單必須每滿50噸一定要再做一次TEST (RMK00259) . 【品檢】水痕允許距板邊40mm內 (RMK00348) . 【品檢】每個母鋼最後分切的尾板需量測板形,NG送RCL切除(鍍鋅內圈捲軸效應產生的邊波) (RMK00348) . 【品檢】更換色碼(含正、背面)更換時需要測試RoHS (RMK00348) . 因進位問題 BYF71 9u 手動計算 170.1基本檔設定170，批次檔電腦自動進位為175。于此聲明生產與相關檢測 塗佈量以170 為標準 (RMK00466) | 訂單:2508DFD003/004 TOL 無 <生產備註> 事項 | ★A.訂單寬度797 mm HR標準範圍807~827 mm，因掏庫存,故用庫存料代用 HR 寬度 835 mm代用。有超修鍍後捲取可能鼓起，請各線遵循以下^^/CPL/CR1/CR2/CG1/CG2/CC1/CC2/ <<.E_CHIN 2025/07/17 09:00.>> ★A.1.烤漆最終分切限重:3～5 T。^^/CPL/CR1/CR2/CG1/CG2/CC1/CC2/CGQC/CCQC/RCL/^^ <<.E_CHIN 2025/07/17 09:01.>> ★A.2.鍍鋅出口並特別注意有無鼓起超出放行標準^^/CPL/CR1/CR2/CG1/CG2/CC1/CC2/CGQC/CCQC/RCL/^^ <<.E_CHIN 2025/07/17 09:03.>> ★A.2.1.若★鍍鋅出口★發現鼓起請回饋TED，並可繼續生產^^/CPL/CR1/CR2/CG1/CG2/CC1/CC2/CGQC/CCQC/RCL/^^ <<.E_CHIN 2025/07/17 09:05.>> ★A.3.【烤漆出口】分切限重請盡量朝下限生產，並請注意有無鼓起現象^^/CPL/CR1/CR2/CG1/CG2/CC1/CC2/CGQC/CCQC/RCL/^^ <<.E_CHIN 2025/07/17 09:06.>> ★A.4. 此為超修鋼捲，請烤漆品檢加強注意邊緣鼓起之確認母鋼第一分切請計畫性暫留(當班送RCL外切10米確認板形)，原因為鼓起確認^^/CC1/CC2/CCQC/^^ <<.E_CHIN 2025/07/17 09:07.>> | 訂單 2508DFD003/004 修改記錄如下: 20250716 10:42:58 (93025) 退火碼: >> S1, 用途碼: >> CIC001, 背面標示: >> S000, 訂單背面顏色(五碼): >> BYF71, 背面漆膜厚: >> NOM, 背面漆塗漆型式幾塗幾烤: >> 1, 鉻酸鹽: >> Z, 訂單厚度: >> 0.326, 訂單重: >> 15, 重量容許率(下限): >> 10, 重量容許率(上限): >> 10, 訂單寬度: >> 797, 鍍製方式: >> BC, 鋼捲內徑: >> 508, 鋼捲下限重: >> 3, 鋼捲上限重: >> 5, 壓花條件碼: >> -, 表面花紋: >> Z, GL鋅花要求下限: >> 0, GL鋅花要求上限: >> 0, 綠色識別碼: >> R2, 印刷輥號: >> -, 產品代碼: >> PPGI, 皮膜碼: >> -, 單位別: >> M, 油品種類: >> Z, 塗油量: >> Z, 包裝代碼: >> S3 , 保護膜碼: >> -, 客戶試片取樣型式: >> -, 調質碼: >> S, 套筒碼: >> E , 規格: >> CGCC-10, 製造標準: >> CNS, 表面處理劑種類: >> Z, 表面處理劑塗佈量: >> Z, 伸長率測試: >> N, 硬度測試碼: >> N, 抗拉強度測試: >> N, 降伏強度測試: >> N, 厚度變異: >> -2.4, 訂單正面顏色(五碼): >> ABF41, 正面漆膜厚: >> 25, 正面漆塗漆型式幾塗幾烤: >> 2, 修邊碼: >> Y, 重量碼: >> AW, 鋼捲捲向: >> O, 鍍層碼: >> Z08, | H:厚度偏薄
PPGI | 2508DFD003/005 |  | 1. 部分大陸料含B元素超過CNS規範管制，故請原料CNS規範之訂單不要配大陸料 (OFP00684)-{.不符.} | 1. 訂單若有厚度變異，冷軋厚度公差比照烤漆計算公式 , 但最小為 1/2 公差做設定 (OFP00254)-{.不符.} 2. "偏薄要求訂單" 鍍後厚度減 鍍後厚度下限需大於 0.02 MM,以免發生厚度不足狀況 (OFP00369)-{.不符.} 3. 部分大陸料含B元素超過CNS規範管制，故請原料CNS規範之訂單不要配大陸料 (OFP00684)-{.不符.} | 訂單:2508DFD003/005 CPL <生產備註> 事項如下 . ★A.3.【烤漆出口】分切限重請盡量朝下限生產，並請注意有無鼓起現象 (RMK-E_CHIN) . ★A.2.1.若★鍍鋅出口★發現鼓起請回饋TED，並可繼續生產 (RMK-E_CHIN) . ★A.2.鍍鋅出口並特別注意有無鼓起超出放行標準 (RMK-E_CHIN) . ★A.1.烤漆最終分切限重:3～5 T。 (RMK-E_CHIN) . ★A.訂單寬度797 mm HR標準範圍807~827 mm，因掏庫存,故用庫存料代用 HR 寬度 835 mm代用。有超修鍍後捲取可能鼓起，請各線遵循以下 (RMK-E_CHIN) . 除HGI/ HGL 訂單邊緣不噴油. 其餘皆側緣噴油 (RMK00285) | 訂單:2508DFD003/005 CR1 <生產備註> 事項如下 . ★A.3.【烤漆出口】分切限重請盡量朝下限生產，並請注意有無鼓起現象 (RMK-E_CHIN) . ★A.2.1.若★鍍鋅出口★發現鼓起請回饋TED，並可繼續生產 (RMK-E_CHIN) . ★A.2.鍍鋅出口並特別注意有無鼓起超出放行標準 (RMK-E_CHIN) . ★A.1.烤漆最終分切限重:3～5 T。 (RMK-E_CHIN) . ★A.訂單寬度797 mm HR標準範圍807~827 mm，因掏庫存,故用庫存料代用 HR 寬度 835 mm代用。有超修鍍後捲取可能鼓起，請各線遵循以下 (RMK-E_CHIN) . 每組工輥生產之第一顆鋼捲, 檢查振動輥痕或砂輪痕 (RMK00307) | 訂單:2508DFD003/005 CR2 <生產備註> 事項如下 . ★A.3.【烤漆出口】分切限重請盡量朝下限生產，並請注意有無鼓起現象 (RMK-E_CHIN) . ★A.2.1.若★鍍鋅出口★發現鼓起請回饋TED，並可繼續生產 (RMK-E_CHIN) . ★A.2.鍍鋅出口並特別注意有無鼓起超出放行標準 (RMK-E_CHIN) . ★A.1.烤漆最終分切限重:3～5 T。 (RMK-E_CHIN) . ★A.訂單寬度797 mm HR標準範圍807~827 mm，因掏庫存,故用庫存料代用 HR 寬度 835 mm代用。有超修鍍後捲取可能鼓起，請各線遵循以下 (RMK-E_CHIN) . 每組工輥生產之第一顆鋼捲, 檢查振動輥痕或砂輪痕 (RMK00307) | 訂單:2508DFD003/005 CG1 <生產備註> 事項如下 . ★A.3.【烤漆出口】分切限重請盡量朝下限生產，並請注意有無鼓起現象 (RMK-E_CHIN) . ★A.2.1.若★鍍鋅出口★發現鼓起請回饋TED，並可繼續生產 (RMK-E_CHIN) . ★A.2.鍍鋅出口並特別注意有無鼓起超出放行標準 (RMK-E_CHIN) . ★A.1.烤漆最終分切限重:3～5 T。 (RMK-E_CHIN) . ★A.訂單寬度797 mm HR標準範圍807~827 mm，因掏庫存,故用庫存料代用 HR 寬度 835 mm代用。有超修鍍後捲取可能鼓起，請各線遵循以下 (RMK-E_CHIN) . SKP:下工輥RA:0.5-0.8,上工輥RA:0.5-0.8,EL:2.0±0.5%, (RMK00050) . 弓形度≦8MM/300MM 中波高≦2.5MM 邊波高≦3MM 急峻度≦0.6%. (RMK00050) . 刷輥須持續使用,並記得要噴水. (RMK00050) . TENSION LEVELLER:EL%≦0.2%,控制C-ROLL及L-ROLL來調整弓形度. (RMK00050) | 訂單:2508DFD003/005 CG2 <生產備註> 事項如下 . ★A.3.【烤漆出口】分切限重請盡量朝下限生產，並請注意有無鼓起現象 (RMK-E_CHIN) . ★A.2.1.若★鍍鋅出口★發現鼓起請回饋TED，並可繼續生產 (RMK-E_CHIN) . ★A.2.鍍鋅出口並特別注意有無鼓起超出放行標準 (RMK-E_CHIN) . ★A.1.烤漆最終分切限重:3～5 T。 (RMK-E_CHIN) . ★A.訂單寬度797 mm HR標準範圍807~827 mm，因掏庫存,故用庫存料代用 HR 寬度 835 mm代用。有超修鍍後捲取可能鼓起，請各線遵循以下 (RMK-E_CHIN) . SKP:下工輥RA:0.5-0.8,上工輥RA:0.5-0.8,EL:2.0±0.5%, (RMK00050) . 弓形度≦8MM/300MM 中波高≦2.5MM 邊波高≦3MM 急峻度≦0.6%. (RMK00050) . 刷輥須持續使用,並記得要噴水. (RMK00050) . TENSION LEVELLER:EL%≦0.2%,控制C-ROLL及L-ROLL來調整弓形度. (RMK00050) | 訂單:2508DFD003/005 CC1 <生產備註> 事項如下 . ★A.4. 此為超修鋼捲，請烤漆品檢加強注意邊緣鼓起之確認母鋼第一分切請計畫性暫留(當班送RCL外切10米確認板形)，原因為鼓起確認 (RMK-E_CHIN) . ★A.3.【烤漆出口】分切限重請盡量朝下限生產，並請注意有無鼓起現象 (RMK-E_CHIN) . ★A.2.1.若★鍍鋅出口★發現鼓起請回饋TED，並可繼續生產 (RMK-E_CHIN) . ★A.2.鍍鋅出口並特別注意有無鼓起超出放行標準 (RMK-E_CHIN) . ★A.1.烤漆最終分切限重:3～5 T。 (RMK-E_CHIN) . ★A.訂單寬度797 mm HR標準範圍807~827 mm，因掏庫存,故用庫存料代用 HR 寬度 835 mm代用。有超修鍍後捲取可能鼓起，請各線遵循以下 (RMK-E_CHIN) . 塗裝請使用無毒專用設備(回流管.PUMP........). (RMK00050) . 注意前處理相關設備,清潔與更換以防污染. (RMK00050) . 品檢剪切例行A4保留試片剩餘部份請暫留並貼標籤給LAB測試發泡. (RMK00050) . ★品檢注意！JIS&CNS 訂單必須每滿50噸一定要再做一次TEST (RMK00259) . ★注意！AYF632,ABF522,ABF532 自2015/05/13起,為改善色差原液黏度降至80秒。 (RMK00321) . 塗裝室調整黏度時請注意原液黏度80" (RMK00321) . 【品檢】水痕允許距板邊40mm內 (RMK00348) . 【品檢】每個母鋼最後分切的尾板需量測板形,NG送RCL切除(鍍鋅內圈捲軸效應產生的邊波) (RMK00348) . 【品檢】更換色碼(含正、背面)更換時需要測試RoHS (RMK00348) . 因進位問題 BYF71 9u 手動計算 170.1基本檔設定170，批次檔電腦自動進位為175。于此聲明生產與相關檢測 塗佈量以170 為標準 (RMK00466) | 訂單:2508DFD003/005 CC2 <生產備註> 事項如下 . ★A.4. 此為超修鋼捲，請烤漆品檢加強注意邊緣鼓起之確認母鋼第一分切請計畫性暫留(當班送RCL外切10米確認板形)，原因為鼓起確認 (RMK-E_CHIN) . ★A.3.【烤漆出口】分切限重請盡量朝下限生產，並請注意有無鼓起現象 (RMK-E_CHIN) . ★A.2.1.若★鍍鋅出口★發現鼓起請回饋TED，並可繼續生產 (RMK-E_CHIN) . ★A.2.鍍鋅出口並特別注意有無鼓起超出放行標準 (RMK-E_CHIN) . ★A.1.烤漆最終分切限重:3～5 T。 (RMK-E_CHIN) . ★A.訂單寬度797 mm HR標準範圍807~827 mm，因掏庫存,故用庫存料代用 HR 寬度 835 mm代用。有超修鍍後捲取可能鼓起，請各線遵循以下 (RMK-E_CHIN) . 塗裝請使用無毒專用設備(回流管.PUMP........). (RMK00050) . 注意前處理相關設備,清潔與更換以防污染. (RMK00050) . 品檢剪切例行A4保留試片剩餘部份請暫留並貼標籤給LAB測試發泡. (RMK00050) . 20120627晨會決議 CC2生產 PPGI 時請使用表調 (RMK00191) . ★品檢注意！JIS&CNS 訂單必須每滿50噸一定要再做一次TEST (RMK00259) . ★注意！AYF632,ABF522,ABF532 自2015/05/13起,為改善色差原液黏度降至80秒。 (RMK00321) . 塗裝室調整黏度時請注意原液黏度80" (RMK00321) . 【品檢】水痕允許距板邊40mm內 (RMK00348) . 【品檢】每個母鋼最後分切的尾板需量測板形,NG送RCL切除(鍍鋅內圈捲軸效應產生的邊波) (RMK00348) . 【品檢】更換色碼(含正、背面)更換時需要測試RoHS (RMK00348) . 因進位問題 BYF71 9u 手動計算 170.1基本檔設定170，批次檔電腦自動進位為175。于此聲明生產與相關檢測 塗佈量以170 為標準 (RMK00466) | 訂單:2508DFD003/005 RCL <生產備註> 事項如下 . ★A.3.【烤漆出口】分切限重請盡量朝下限生產，並請注意有無鼓起現象 (RMK-E_CHIN) . ★A.2.1.若★鍍鋅出口★發現鼓起請回饋TED，並可繼續生產 (RMK-E_CHIN) . ★A.2.鍍鋅出口並特別注意有無鼓起超出放行標準 (RMK-E_CHIN) . ★A.1.烤漆最終分切限重:3～5 T。 (RMK-E_CHIN) | 訂單:2508DFD003/005 CCPK 無 <生產備註> 事項 | 訂單:2508DFD003/005 CGQC <品檢備註> 事項如下 . ★A.3.【烤漆出口】分切限重請盡量朝下限生產，並請注意有無鼓起現象 (RMK-E_CHIN) . ★A.2.1.若★鍍鋅出口★發現鼓起請回饋TED，並可繼續生產 (RMK-E_CHIN) . ★A.2.鍍鋅出口並特別注意有無鼓起超出放行標準 (RMK-E_CHIN) . ★A.1.烤漆最終分切限重:3～5 T。 (RMK-E_CHIN) . 弓形度≦8MM/300MM 中波高≦2.5MM 邊波高≦3MM 急峻度≦0.6%. (RMK00050) | 訂單:2508DFD003/005 CCQC <品檢備註> 事項如下 . ★A.4. 此為超修鋼捲，請烤漆品檢加強注意邊緣鼓起之確認母鋼第一分切請計畫性暫留(當班送RCL外切10米確認板形)，原因為鼓起確認 (RMK-E_CHIN) . ★A.3.【烤漆出口】分切限重請盡量朝下限生產，並請注意有無鼓起現象 (RMK-E_CHIN) . ★A.2.1.若★鍍鋅出口★發現鼓起請回饋TED，並可繼續生產 (RMK-E_CHIN) . ★A.2.鍍鋅出口並特別注意有無鼓起超出放行標準 (RMK-E_CHIN) . ★A.1.烤漆最終分切限重:3～5 T。 (RMK-E_CHIN) . 品檢剪切例行A4保留試片剩餘部份請暫留並貼標籤給LAB測試發泡. (RMK00050) . ★品檢注意！JIS&CNS 訂單必須每滿50噸一定要再做一次TEST (RMK00259) . 【品檢】水痕允許距板邊40mm內 (RMK00348) . 【品檢】每個母鋼最後分切的尾板需量測板形,NG送RCL切除(鍍鋅內圈捲軸效應產生的邊波) (RMK00348) . 【品檢】更換色碼(含正、背面)更換時需要測試RoHS (RMK00348) . 因進位問題 BYF71 9u 手動計算 170.1基本檔設定170，批次檔電腦自動進位為175。于此聲明生產與相關檢測 塗佈量以170 為標準 (RMK00466) | 訂單:2508DFD003/005 TOL 無 <生產備註> 事項 | ★A.訂單寬度797 mm HR標準範圍807~827 mm，因掏庫存,故用庫存料代用 HR 寬度 835 mm代用。有超修鍍後捲取可能鼓起，請各線遵循以下^^/CPL/CR1/CR2/CG1/CG2/CC1/CC2/ <<.E_CHIN 2025/07/17 09:00.>> ★A.1.烤漆最終分切限重:3～5 T。^^/CPL/CR1/CR2/CG1/CG2/CC1/CC2/CGQC/CCQC/RCL/^^ <<.E_CHIN 2025/07/17 09:01.>> ★A.2.鍍鋅出口並特別注意有無鼓起超出放行標準^^/CPL/CR1/CR2/CG1/CG2/CC1/CC2/CGQC/CCQC/RCL/^^ <<.E_CHIN 2025/07/17 09:04.>> ★A.2.1.若★鍍鋅出口★發現鼓起請回饋TED，並可繼續生產^^/CPL/CR1/CR2/CG1/CG2/CC1/CC2/CGQC/CCQC/RCL/^^ <<.E_CHIN 2025/07/17 09:05.>> ★A.3.【烤漆出口】分切限重請盡量朝下限生產，並請注意有無鼓起現象^^/CPL/CR1/CR2/CG1/CG2/CC1/CC2/CGQC/CCQC/RCL/^^ <<.E_CHIN 2025/07/17 09:07.>> ★A.4. 此為超修鋼捲，請烤漆品檢加強注意邊緣鼓起之確認母鋼第一分切請計畫性暫留(當班送RCL外切10米確認板形)，原因為鼓起確認^^/CC1/CC2/CCQC/^^ <<.E_CHIN 2025/07/17 09:07.>> | 訂單 2508DFD003/005 修改記錄如下: 20250716 10:43:32 (93025) 退火碼: >> S1, 用途碼: >> CIC001, 背面標示: >> S000, 訂單背面顏色(五碼): >> BYF71, 背面漆膜厚: >> NOM, 背面漆塗漆型式幾塗幾烤: >> 1, 鉻酸鹽: >> Z, 訂單厚度: >> 0.326, 訂單重: >> 15, 重量容許率(下限): >> 10, 重量容許率(上限): >> 10, 訂單寬度: >> 797, 鍍製方式: >> BC, 鋼捲內徑: >> 508, 鋼捲下限重: >> 3, 鋼捲上限重: >> 5, 壓花條件碼: >> -, 表面花紋: >> Z, GL鋅花要求下限: >> 0, GL鋅花要求上限: >> 0, 綠色識別碼: >> R2, 印刷輥號: >> -, 產品代碼: >> PPGI, 皮膜碼: >> -, 單位別: >> M, 油品種類: >> Z, 塗油量: >> Z, 包裝代碼: >> S3 , 保護膜碼: >> -, 客戶試片取樣型式: >> -, 調質碼: >> S, 套筒碼: >> E , 規格: >> CGCC-10, 製造標準: >> CNS, 表面處理劑種類: >> Z, 表面處理劑塗佈量: >> Z, 伸長率測試: >> N, 硬度測試碼: >> N, 抗拉強度測試: >> N, 降伏強度測試: >> N, 厚度變異: >> -2.4, 訂單正面顏色(五碼): >> ABF52, 正面漆膜厚: >> 25, 正面漆塗漆型式幾塗幾烤: >> 2, 修邊碼: >> Y, 重量碼: >> AW, 鋼捲捲向: >> O, 鍍層碼: >> Z08, | H:厚度偏薄
PPGI | 2508DFD003/006 |  | 1. 部分大陸料含B元素超過CNS規範管制，故請原料CNS規範之訂單不要配大陸料 (OFP00684)-{.不符.} | 1. 訂單若有厚度變異，冷軋厚度公差比照烤漆計算公式 , 但最小為 1/2 公差做設定 (OFP00254)-{.不符.} 2. "偏薄要求訂單" 鍍後厚度減 鍍後厚度下限需大於 0.02 MM,以免發生厚度不足狀況 (OFP00369)-{.不符.} 3. 部分大陸料含B元素超過CNS規範管制，故請原料CNS規範之訂單不要配大陸料 (OFP00684)-{.不符.} | 訂單:2508DFD003/006 CPL <生產備註> 事項如下 . ★A.3.【烤漆出口】分切限重請盡量朝下限生產，並請注意有無鼓起現象 (RMK-E_CHIN) . ★A.2.1.若★鍍鋅出口★發現鼓起請回饋TED，並可繼續生產 (RMK-E_CHIN) . ★A.2.鍍鋅出口並特別注意有無鼓起超出放行標準 (RMK-E_CHIN) . ★A.1.烤漆最終分切限重:3～5 T。 (RMK-E_CHIN) . ★A.訂單寬度797 mm HR標準範圍807~827 mm，因掏庫存,故用庫存料代用 HR 寬度 835 mm代用。有超修鍍後捲取可能鼓起，請各線遵循以下 (RMK-E_CHIN) . 除HGI/ HGL 訂單邊緣不噴油. 其餘皆側緣噴油 (RMK00285) | 訂單:2508DFD003/006 CR1 <生產備註> 事項如下 . ★A.3.【烤漆出口】分切限重請盡量朝下限生產，並請注意有無鼓起現象 (RMK-E_CHIN) . ★A.2.1.若★鍍鋅出口★發現鼓起請回饋TED，並可繼續生產 (RMK-E_CHIN) . ★A.2.鍍鋅出口並特別注意有無鼓起超出放行標準 (RMK-E_CHIN) . ★A.1.烤漆最終分切限重:3～5 T。 (RMK-E_CHIN) . ★A.訂單寬度797 mm HR標準範圍807~827 mm，因掏庫存,故用庫存料代用 HR 寬度 835 mm代用。有超修鍍後捲取可能鼓起，請各線遵循以下 (RMK-E_CHIN) . 每組工輥生產之第一顆鋼捲, 檢查振動輥痕或砂輪痕 (RMK00307) | 訂單:2508DFD003/006 CR2 <生產備註> 事項如下 . ★A.3.【烤漆出口】分切限重請盡量朝下限生產，並請注意有無鼓起現象 (RMK-E_CHIN) . ★A.2.1.若★鍍鋅出口★發現鼓起請回饋TED，並可繼續生產 (RMK-E_CHIN) . ★A.2.鍍鋅出口並特別注意有無鼓起超出放行標準 (RMK-E_CHIN) . ★A.1.烤漆最終分切限重:3～5 T。 (RMK-E_CHIN) . ★A.訂單寬度797 mm HR標準範圍807~827 mm，因掏庫存,故用庫存料代用 HR 寬度 835 mm代用。有超修鍍後捲取可能鼓起，請各線遵循以下 (RMK-E_CHIN) . 每組工輥生產之第一顆鋼捲, 檢查振動輥痕或砂輪痕 (RMK00307) | 訂單:2508DFD003/006 CG1 <生產備註> 事項如下 . ★A.3.【烤漆出口】分切限重請盡量朝下限生產，並請注意有無鼓起現象 (RMK-E_CHIN) . ★A.2.1.若★鍍鋅出口★發現鼓起請回饋TED，並可繼續生產 (RMK-E_CHIN) . ★A.2.鍍鋅出口並特別注意有無鼓起超出放行標準 (RMK-E_CHIN) . ★A.1.烤漆最終分切限重:3～5 T。 (RMK-E_CHIN) . ★A.訂單寬度797 mm HR標準範圍807~827 mm，因掏庫存,故用庫存料代用 HR 寬度 835 mm代用。有超修鍍後捲取可能鼓起，請各線遵循以下 (RMK-E_CHIN) . SKP:下工輥RA:0.5-0.8,上工輥RA:0.5-0.8,EL:2.0±0.5%, (RMK00050) . 弓形度≦8MM/300MM 中波高≦2.5MM 邊波高≦3MM 急峻度≦0.6%. (RMK00050) . 刷輥須持續使用,並記得要噴水. (RMK00050) . TENSION LEVELLER:EL%≦0.2%,控制C-ROLL及L-ROLL來調整弓形度. (RMK00050) | 訂單:2508DFD003/006 CG2 <生產備註> 事項如下 . ★A.3.【烤漆出口】分切限重請盡量朝下限生產，並請注意有無鼓起現象 (RMK-E_CHIN) . ★A.2.1.若★鍍鋅出口★發現鼓起請回饋TED，並可繼續生產 (RMK-E_CHIN) . ★A.2.鍍鋅出口並特別注意有無鼓起超出放行標準 (RMK-E_CHIN) . ★A.1.烤漆最終分切限重:3～5 T。 (RMK-E_CHIN) . ★A.訂單寬度797 mm HR標準範圍807~827 mm，因掏庫存,故用庫存料代用 HR 寬度 835 mm代用。有超修鍍後捲取可能鼓起，請各線遵循以下 (RMK-E_CHIN) . SKP:下工輥RA:0.5-0.8,上工輥RA:0.5-0.8,EL:2.0±0.5%, (RMK00050) . 弓形度≦8MM/300MM 中波高≦2.5MM 邊波高≦3MM 急峻度≦0.6%. (RMK00050) . 刷輥須持續使用,並記得要噴水. (RMK00050) . TENSION LEVELLER:EL%≦0.2%,控制C-ROLL及L-ROLL來調整弓形度. (RMK00050) | 訂單:2508DFD003/006 CC1 <生產備註> 事項如下 . ★A.4. 此為超修鋼捲，請烤漆品檢加強注意邊緣鼓起之確認母鋼第一分切請計畫性暫留(當班送RCL外切10米確認板形)，原因為鼓起確認 (RMK-E_CHIN) . ★A.3.【烤漆出口】分切限重請盡量朝下限生產，並請注意有無鼓起現象 (RMK-E_CHIN) . ★A.2.1.若★鍍鋅出口★發現鼓起請回饋TED，並可繼續生產 (RMK-E_CHIN) . ★A.2.鍍鋅出口並特別注意有無鼓起超出放行標準 (RMK-E_CHIN) . ★A.1.烤漆最終分切限重:3～5 T。 (RMK-E_CHIN) . ★A.訂單寬度797 mm HR標準範圍807~827 mm，因掏庫存,故用庫存料代用 HR 寬度 835 mm代用。有超修鍍後捲取可能鼓起，請各線遵循以下 (RMK-E_CHIN) . 塗裝請使用無毒專用設備(回流管.PUMP........). (RMK00050) . 注意前處理相關設備,清潔與更換以防污染. (RMK00050) . 品檢剪切例行A4保留試片剩餘部份請暫留並貼標籤給LAB測試發泡. (RMK00050) . ★品檢注意！JIS&CNS 訂單必須每滿50噸一定要再做一次TEST (RMK00259) . 【品檢】水痕允許距板邊40mm內 (RMK00348) . 【品檢】每個母鋼最後分切的尾板需量測板形,NG送RCL切除(鍍鋅內圈捲軸效應產生的邊波) (RMK00348) . 【品檢】更換色碼(含正、背面)更換時需要測試RoHS (RMK00348) . 因進位問題 BYF71 9u 手動計算 170.1基本檔設定170，批次檔電腦自動進位為175。于此聲明生產與相關檢測 塗佈量以170 為標準 (RMK00466) | 訂單:2508DFD003/006 CC2 <生產備註> 事項如下 . ★A.4. 此為超修鋼捲，請烤漆品檢加強注意邊緣鼓起之確認母鋼第一分切請計畫性暫留(當班送RCL外切10米確認板形)，原因為鼓起確認 (RMK-E_CHIN) . ★A.3.【烤漆出口】分切限重請盡量朝下限生產，並請注意有無鼓起現象 (RMK-E_CHIN) . ★A.2.1.若★鍍鋅出口★發現鼓起請回饋TED，並可繼續生產 (RMK-E_CHIN) . ★A.2.鍍鋅出口並特別注意有無鼓起超出放行標準 (RMK-E_CHIN) . ★A.1.烤漆最終分切限重:3～5 T。 (RMK-E_CHIN) . ★A.訂單寬度797 mm HR標準範圍807~827 mm，因掏庫存,故用庫存料代用 HR 寬度 835 mm代用。有超修鍍後捲取可能鼓起，請各線遵循以下 (RMK-E_CHIN) . 塗裝請使用無毒專用設備(回流管.PUMP........). (RMK00050) . 注意前處理相關設備,清潔與更換以防污染. (RMK00050) . 品檢剪切例行A4保留試片剩餘部份請暫留並貼標籤給LAB測試發泡. (RMK00050) . 20120627晨會決議 CC2生產 PPGI 時請使用表調 (RMK00191) . ★品檢注意！JIS&CNS 訂單必須每滿50噸一定要再做一次TEST (RMK00259) . 【品檢】水痕允許距板邊40mm內 (RMK00348) . 【品檢】每個母鋼最後分切的尾板需量測板形,NG送RCL切除(鍍鋅內圈捲軸效應產生的邊波) (RMK00348) . 【品檢】更換色碼(含正、背面)更換時需要測試RoHS (RMK00348) . 因進位問題 BYF71 9u 手動計算 170.1基本檔設定170，批次檔電腦自動進位為175。于此聲明生產與相關檢測 塗佈量以170 為標準 (RMK00466) | 訂單:2508DFD003/006 RCL <生產備註> 事項如下 . ★A.3.【烤漆出口】分切限重請盡量朝下限生產，並請注意有無鼓起現象 (RMK-E_CHIN) . ★A.2.1.若★鍍鋅出口★發現鼓起請回饋TED，並可繼續生產 (RMK-E_CHIN) . ★A.2.鍍鋅出口並特別注意有無鼓起超出放行標準 (RMK-E_CHIN) . ★A.1.烤漆最終分切限重:3～5 T。 (RMK-E_CHIN) | 訂單:2508DFD003/006 CCPK 無 <生產備註> 事項 | 訂單:2508DFD003/006 CGQC <品檢備註> 事項如下 . ★A.3.【烤漆出口】分切限重請盡量朝下限生產，並請注意有無鼓起現象 (RMK-E_CHIN) . ★A.2.1.若★鍍鋅出口★發現鼓起請回饋TED，並可繼續生產 (RMK-E_CHIN) . ★A.2.鍍鋅出口並特別注意有無鼓起超出放行標準 (RMK-E_CHIN) . ★A.1.烤漆最終分切限重:3～5 T。 (RMK-E_CHIN) . 弓形度≦8MM/300MM 中波高≦2.5MM 邊波高≦3MM 急峻度≦0.6%. (RMK00050) | 訂單:2508DFD003/006 CCQC <品檢備註> 事項如下 . ★A.4. 此為超修鋼捲，請烤漆品檢加強注意邊緣鼓起之確認母鋼第一分切請計畫性暫留(當班送RCL外切10米確認板形)，原因為鼓起確認 (RMK-E_CHIN) . ★A.3.【烤漆出口】分切限重請盡量朝下限生產，並請注意有無鼓起現象 (RMK-E_CHIN) . ★A.2.1.若★鍍鋅出口★發現鼓起請回饋TED，並可繼續生產 (RMK-E_CHIN) . ★A.2.鍍鋅出口並特別注意有無鼓起超出放行標準 (RMK-E_CHIN) . ★A.1.烤漆最終分切限重:3～5 T。 (RMK-E_CHIN) . 品檢剪切例行A4保留試片剩餘部份請暫留並貼標籤給LAB測試發泡. (RMK00050) . ★品檢注意！JIS&CNS 訂單必須每滿50噸一定要再做一次TEST (RMK00259) . 【品檢】水痕允許距板邊40mm內 (RMK00348) . 【品檢】每個母鋼最後分切的尾板需量測板形,NG送RCL切除(鍍鋅內圈捲軸效應產生的邊波) (RMK00348) . 【品檢】更換色碼(含正、背面)更換時需要測試RoHS (RMK00348) . 因進位問題 BYF71 9u 手動計算 170.1基本檔設定170，批次檔電腦自動進位為175。于此聲明生產與相關檢測 塗佈量以170 為標準 (RMK00466) | 訂單:2508DFD003/006 TOL 無 <生產備註> 事項 | ★A.訂單寬度797 mm HR標準範圍807~827 mm，因掏庫存,故用庫存料代用 HR 寬度 835 mm代用。有超修鍍後捲取可能鼓起，請各線遵循以下^^/CPL/CR1/CR2/CG1/CG2/CC1/CC2/ <<.E_CHIN 2025/07/17 09:02.>> ★A.1.烤漆最終分切限重:3～5 T。^^/CPL/CR1/CR2/CG1/CG2/CC1/CC2/CGQC/CCQC/RCL/^^ <<.E_CHIN 2025/07/17 09:03.>> ★A.2.鍍鋅出口並特別注意有無鼓起超出放行標準^^/CPL/CR1/CR2/CG1/CG2/CC1/CC2/CGQC/CCQC/RCL/^^ <<.E_CHIN 2025/07/17 09:04.>> ★A.2.1.若★鍍鋅出口★發現鼓起請回饋TED，並可繼續生產^^/CPL/CR1/CR2/CG1/CG2/CC1/CC2/CGQC/CCQC/RCL/^^ <<.E_CHIN 2025/07/17 09:06.>> ★A.3.【烤漆出口】分切限重請盡量朝下限生產，並請注意有無鼓起現象^^/CPL/CR1/CR2/CG1/CG2/CC1/CC2/CGQC/CCQC/RCL/^^ <<.E_CHIN 2025/07/17 09:07.>> ★A.4. 此為超修鋼捲，請烤漆品檢加強注意邊緣鼓起之確認母鋼第一分切請計畫性暫留(當班送RCL外切10米確認板形)，原因為鼓起確認^^/CC1/CC2/CCQC/^^ <<.E_CHIN 2025/07/17 09:08.>> | 訂單 2508DFD003/006 修改記錄如下: 20250716 10:44:27 (93025) 退火碼: >> S1, 用途碼: >> CIC001, 背面標示: >> S000, 訂單背面顏色(五碼): >> BYF71, 背面漆膜厚: >> NOM, 背面漆塗漆型式幾塗幾烤: >> 1, 鉻酸鹽: >> Z, 訂單厚度: >> 0.326, 訂單重: >> 15, 重量容許率(下限): >> 10, 重量容許率(上限): >> 10, 訂單寬度: >> 797, 鍍製方式: >> BC, 鋼捲內徑: >> 508, 鋼捲下限重: >> 3, 鋼捲上限重: >> 5, 壓花條件碼: >> -, 表面花紋: >> Z, GL鋅花要求下限: >> 0, GL鋅花要求上限: >> 0, 綠色識別碼: >> R2, 印刷輥號: >> -, 產品代碼: >> PPGI, 皮膜碼: >> -, 單位別: >> M, 油品種類: >> Z, 塗油量: >> Z, 包裝代碼: >> S3 , 保護膜碼: >> -, 客戶試片取樣型式: >> -, 調質碼: >> S, 套筒碼: >> E , 規格: >> CGCC-10, 製造標準: >> CNS, 表面處理劑種類: >> Z, 表面處理劑塗佈量: >> Z, 伸長率測試: >> N, 硬度測試碼: >> N, 抗拉強度測試: >> N, 降伏強度測試: >> N, 厚度變異: >> -2.4, 訂單正面顏色(五碼): >> AYF81, 正面漆膜厚: >> 25, 正面漆塗漆型式幾塗幾烤: >> 2, 修邊碼: >> Y, 重量碼: >> AW, 鋼捲捲向: >> O, 鍍層碼: >> Z08, | H:厚度偏薄
PPGI | 2508DFD003/007 |  | 1. 部分大陸料含B元素超過CNS規範管制，故請原料CNS規範之訂單不要配大陸料 (OFP00684)-{.不符.} | 1. 訂單若有厚度變異，冷軋厚度公差比照烤漆計算公式 , 但最小為 1/2 公差做設定 (OFP00254)-{.不符.} 2. "偏薄要求訂單" 鍍後厚度減 鍍後厚度下限需大於 0.02 MM,以免發生厚度不足狀況 (OFP00369)-{.不符.} 3. 部分大陸料含B元素超過CNS規範管制，故請原料CNS規範之訂單不要配大陸料 (OFP00684)-{.不符.} | 訂單:2508DFD003/007 CPL <生產備註> 事項如下 . 除HGI/ HGL 訂單邊緣不噴油. 其餘皆側緣噴油 (RMK00285) | 訂單:2508DFD003/007 CR1 <生產備註> 事項如下 . 每組工輥生產之第一顆鋼捲, 檢查振動輥痕或砂輪痕 (RMK00307) | 訂單:2508DFD003/007 CR2 <生產備註> 事項如下 . 每組工輥生產之第一顆鋼捲, 檢查振動輥痕或砂輪痕 (RMK00307) | 訂單:2508DFD003/007 CG1 <生產備註> 事項如下 . SKP:下工輥RA:0.5-0.8,上工輥RA:0.5-0.8,EL:2.0±0.5%, (RMK00050) . 弓形度≦8MM/300MM 中波高≦2.5MM 邊波高≦3MM 急峻度≦0.6%. (RMK00050) . 刷輥須持續使用,並記得要噴水. (RMK00050) . TENSION LEVELLER:EL%≦0.2%,控制C-ROLL及L-ROLL來調整弓形度. (RMK00050) | 訂單:2508DFD003/007 CG2 <生產備註> 事項如下 . SKP:下工輥RA:0.5-0.8,上工輥RA:0.5-0.8,EL:2.0±0.5%, (RMK00050) . 弓形度≦8MM/300MM 中波高≦2.5MM 邊波高≦3MM 急峻度≦0.6%. (RMK00050) . 刷輥須持續使用,並記得要噴水. (RMK00050) . TENSION LEVELLER:EL%≦0.2%,控制C-ROLL及L-ROLL來調整弓形度. (RMK00050) | 訂單:2508DFD003/007 CC1 <生產備註> 事項如下 . 塗裝請使用無毒專用設備(回流管.PUMP........). (RMK00050) . 注意前處理相關設備,清潔與更換以防污染. (RMK00050) . 品檢剪切例行A4保留試片剩餘部份請暫留並貼標籤給LAB測試發泡. (RMK00050) . ★品檢注意！JIS&CNS 訂單必須每滿50噸一定要再做一次TEST (RMK00259) . 【品檢】水痕允許距板邊40mm內 (RMK00348) . 【品檢】每個母鋼最後分切的尾板需量測板形,NG送RCL切除(鍍鋅內圈捲軸效應產生的邊波) (RMK00348) . 【品檢】更換色碼(含正、背面)更換時需要測試RoHS (RMK00348) . 因進位問題 BYF71 9u 手動計算 170.1基本檔設定170，批次檔電腦自動進位為175。于此聲明生產與相關檢測 塗佈量以170 為標準 (RMK00466) | 訂單:2508DFD003/007 CC2 <生產備註> 事項如下 . 塗裝請使用無毒專用設備(回流管.PUMP........). (RMK00050) . 注意前處理相關設備,清潔與更換以防污染. (RMK00050) . 品檢剪切例行A4保留試片剩餘部份請暫留並貼標籤給LAB測試發泡. (RMK00050) . 20120627晨會決議 CC2生產 PPGI 時請使用表調 (RMK00191) . ★品檢注意！JIS&CNS 訂單必須每滿50噸一定要再做一次TEST (RMK00259) . 【品檢】水痕允許距板邊40mm內 (RMK00348) . 【品檢】每個母鋼最後分切的尾板需量測板形,NG送RCL切除(鍍鋅內圈捲軸效應產生的邊波) (RMK00348) . 【品檢】更換色碼(含正、背面)更換時需要測試RoHS (RMK00348) . 因進位問題 BYF71 9u 手動計算 170.1基本檔設定170，批次檔電腦自動進位為175。于此聲明生產與相關檢測 塗佈量以170 為標準 (RMK00466) | 訂單:2508DFD003/007 RCL 無 <生產備註> 事項 | 訂單:2508DFD003/007 CCPK 無 <生產備註> 事項 | 訂單:2508DFD003/007 CGQC <品檢備註> 事項如下 . 弓形度≦8MM/300MM 中波高≦2.5MM 邊波高≦3MM 急峻度≦0.6%. (RMK00050) | 訂單:2508DFD003/007 CCQC <品檢備註> 事項如下 . 品檢剪切例行A4保留試片剩餘部份請暫留並貼標籤給LAB測試發泡. (RMK00050) . ★品檢注意！JIS&CNS 訂單必須每滿50噸一定要再做一次TEST (RMK00259) . 【品檢】水痕允許距板邊40mm內 (RMK00348) . 【品檢】每個母鋼最後分切的尾板需量測板形,NG送RCL切除(鍍鋅內圈捲軸效應產生的邊波) (RMK00348) . 【品檢】更換色碼(含正、背面)更換時需要測試RoHS (RMK00348) . 因進位問題 BYF71 9u 手動計算 170.1基本檔設定170，批次檔電腦自動進位為175。于此聲明生產與相關檢測 塗佈量以170 為標準 (RMK00466) | 訂單:2508DFD003/007 TOL 無 <生產備註> 事項 |  | 訂單 2508DFD003/007 修改記錄如下: 20250716 10:44:56 (93025) 退火碼: >> S1, 用途碼: >> CIC001, 背面標示: >> S000, 訂單背面顏色(五碼): >> BYF71, 背面漆膜厚: >> NOM, 背面漆塗漆型式幾塗幾烤: >> 1, 鉻酸鹽: >> Z, 訂單厚度: >> 0.326, 訂單重: >> 15, 重量容許率(下限): >> 10, 重量容許率(上限): >> 10, 訂單寬度: >> 720, 鍍製方式: >> BC, 鋼捲內徑: >> 508, 鋼捲下限重: >> 3, 鋼捲上限重: >> 5, 壓花條件碼: >> -, 表面花紋: >> Z, GL鋅花要求下限: >> 0, GL鋅花要求上限: >> 0, 綠色識別碼: >> R2, 印刷輥號: >> -, 產品代碼: >> PPGI, 皮膜碼: >> -, 單位別: >> M, 油品種類: >> Z, 塗油量: >> Z, 包裝代碼: >> S3 , 保護膜碼: >> -, 客戶試片取樣型式: >> -, 調質碼: >> S, 套筒碼: >> E , 規格: >> CGCC-10, 製造標準: >> CNS, 表面處理劑種類: >> Z, 表面處理劑塗佈量: >> Z, 伸長率測試: >> N, 硬度測試碼: >> N, 抗拉強度測試: >> N, 降伏強度測試: >> N, 厚度變異: >> -2.4, 訂單正面顏色(五碼): >> AYF53, 正面漆膜厚: >> 25, 正面漆塗漆型式幾塗幾烤: >> 2, 修邊碼: >> Y, 重量碼: >> AW, 鋼捲捲向: >> O, 鍍層碼: >> Z08, | H:厚度偏薄
PPGI | 2508DFD003/008 |  | 1. 部分大陸料含B元素超過CNS規範管制，故請原料CNS規範之訂單不要配大陸料 (OFP00684)-{.不符.} | 1. 訂單若有厚度變異，冷軋厚度公差比照烤漆計算公式 , 但最小為 1/2 公差做設定 (OFP00254)-{.不符.} 2. "偏薄要求訂單" 鍍後厚度減 鍍後厚度下限需大於 0.02 MM,以免發生厚度不足狀況 (OFP00369)-{.不符.} 3. 部分大陸料含B元素超過CNS規範管制，故請原料CNS規範之訂單不要配大陸料 (OFP00684)-{.不符.} | 訂單:2508DFD003/008 CPL <生產備註> 事項如下 . 除HGI/ HGL 訂單邊緣不噴油. 其餘皆側緣噴油 (RMK00285) | 訂單:2508DFD003/008 CR1 <生產備註> 事項如下 . 每組工輥生產之第一顆鋼捲, 檢查振動輥痕或砂輪痕 (RMK00307) | 訂單:2508DFD003/008 CR2 <生產備註> 事項如下 . 每組工輥生產之第一顆鋼捲, 檢查振動輥痕或砂輪痕 (RMK00307) | 訂單:2508DFD003/008 CG1 <生產備註> 事項如下 . SKP:下工輥RA:0.5-0.8,上工輥RA:0.5-0.8,EL:2.0±0.5%, (RMK00050) . 弓形度≦8MM/300MM 中波高≦2.5MM 邊波高≦3MM 急峻度≦0.6%. (RMK00050) . 刷輥須持續使用,並記得要噴水. (RMK00050) . TENSION LEVELLER:EL%≦0.2%,控制C-ROLL及L-ROLL來調整弓形度. (RMK00050) | 訂單:2508DFD003/008 CG2 <生產備註> 事項如下 . SKP:下工輥RA:0.5-0.8,上工輥RA:0.5-0.8,EL:2.0±0.5%, (RMK00050) . 弓形度≦8MM/300MM 中波高≦2.5MM 邊波高≦3MM 急峻度≦0.6%. (RMK00050) . 刷輥須持續使用,並記得要噴水. (RMK00050) . TENSION LEVELLER:EL%≦0.2%,控制C-ROLL及L-ROLL來調整弓形度. (RMK00050) | 訂單:2508DFD003/008 CC1 <生產備註> 事項如下 . 塗裝請使用無毒專用設備(回流管.PUMP........). (RMK00050) . 注意前處理相關設備,清潔與更換以防污染. (RMK00050) . 品檢剪切例行A4保留試片剩餘部份請暫留並貼標籤給LAB測試發泡. (RMK00050) . ★品檢注意！JIS&CNS 訂單必須每滿50噸一定要再做一次TEST (RMK00259) . 【品檢】水痕允許距板邊40mm內 (RMK00348) . 【品檢】每個母鋼最後分切的尾板需量測板形,NG送RCL切除(鍍鋅內圈捲軸效應產生的邊波) (RMK00348) . 【品檢】更換色碼(含正、背面)更換時需要測試RoHS (RMK00348) . 因進位問題 BYF71 9u 手動計算 170.1基本檔設定170，批次檔電腦自動進位為175。于此聲明生產與相關檢測 塗佈量以170 為標準 (RMK00466) | 訂單:2508DFD003/008 CC2 <生產備註> 事項如下 . 塗裝請使用無毒專用設備(回流管.PUMP........). (RMK00050) . 注意前處理相關設備,清潔與更換以防污染. (RMK00050) . 品檢剪切例行A4保留試片剩餘部份請暫留並貼標籤給LAB測試發泡. (RMK00050) . 20120627晨會決議 CC2生產 PPGI 時請使用表調 (RMK00191) . ★品檢注意！JIS&CNS 訂單必須每滿50噸一定要再做一次TEST (RMK00259) . 【品檢】水痕允許距板邊40mm內 (RMK00348) . 【品檢】每個母鋼最後分切的尾板需量測板形,NG送RCL切除(鍍鋅內圈捲軸效應產生的邊波) (RMK00348) . 【品檢】更換色碼(含正、背面)更換時需要測試RoHS (RMK00348) . 因進位問題 BYF71 9u 手動計算 170.1基本檔設定170，批次檔電腦自動進位為175。于此聲明生產與相關檢測 塗佈量以170 為標準 (RMK00466) | 訂單:2508DFD003/008 RCL 無 <生產備註> 事項 | 訂單:2508DFD003/008 CCPK 無 <生產備註> 事項 | 訂單:2508DFD003/008 CGQC <品檢備註> 事項如下 . 弓形度≦8MM/300MM 中波高≦2.5MM 邊波高≦3MM 急峻度≦0.6%. (RMK00050) | 訂單:2508DFD003/008 CCQC <品檢備註> 事項如下 . 品檢剪切例行A4保留試片剩餘部份請暫留並貼標籤給LAB測試發泡. (RMK00050) . ★品檢注意！JIS&CNS 訂單必須每滿50噸一定要再做一次TEST (RMK00259) . 【品檢】水痕允許距板邊40mm內 (RMK00348) . 【品檢】每個母鋼最後分切的尾板需量測板形,NG送RCL切除(鍍鋅內圈捲軸效應產生的邊波) (RMK00348) . 【品檢】更換色碼(含正、背面)更換時需要測試RoHS (RMK00348) . 因進位問題 BYF71 9u 手動計算 170.1基本檔設定170，批次檔電腦自動進位為175。于此聲明生產與相關檢測 塗佈量以170 為標準 (RMK00466) | 訂單:2508DFD003/008 TOL 無 <生產備註> 事項 |  | 訂單 2508DFD003/008 修改記錄如下: 20250716 10:45:24 (93025) 退火碼: >> S1, 用途碼: >> CIC001, 背面標示: >> S000, 訂單背面顏色(五碼): >> BYF71, 背面漆膜厚: >> NOM, 背面漆塗漆型式幾塗幾烤: >> 1, 鉻酸鹽: >> Z, 訂單厚度: >> 0.326, 訂單重: >> 15, 重量容許率(下限): >> 10, 重量容許率(上限): >> 10, 訂單寬度: >> 797, 鍍製方式: >> BC, 鋼捲內徑: >> 508, 鋼捲下限重: >> 3, 鋼捲上限重: >> 5, 壓花條件碼: >> -, 表面花紋: >> Z, GL鋅花要求下限: >> 0, GL鋅花要求上限: >> 0, 綠色識別碼: >> R2, 印刷輥號: >> -, 產品代碼: >> PPGI, 皮膜碼: >> -, 單位別: >> M, 油品種類: >> Z, 塗油量: >> Z, 包裝代碼: >> S3 , 保護膜碼: >> -, 客戶試片取樣型式: >> -, 調質碼: >> S, 套筒碼: >> E , 規格: >> CGCC-10, 製造標準: >> CNS, 表面處理劑種類: >> Z, 表面處理劑塗佈量: >> Z, 伸長率測試: >> N, 硬度測試碼: >> N, 抗拉強度測試: >> N, 降伏強度測試: >> N, 厚度變異: >> -2.4, 訂單正面顏色(五碼): >> AYF53, 正面漆膜厚: >> 25, 正面漆塗漆型式幾塗幾烤: >> 2, 修邊碼: >> Y, 重量碼: >> AW, 鋼捲捲向: >> O, 鍍層碼: >> Z08, | H:厚度偏薄 | [訂單訊息通知] 2025/07/17 上午 08:33:44 *** (張芬芬 >> 通知 >> HanYu Chen, Winnie Chang, Emily Hong, XinYi Wu, Edwy Chin, YuLung Kung, B.S. Wan, Y.L. Liu, Julian Liu, Sony Su, YunTung Li) 訊息 : 新訂料 中鋼熱軋交期 估8/20
PPGI | 2508DFD004/001 |  | 1. 部分大陸料含B元素超過CNS規範管制，故請原料CNS規範之訂單不要配大陸料 (OFP00684)-{.不符.} | 1. 訂單若有厚度變異，冷軋厚度公差比照烤漆計算公式 , 但最小為 1/2 公差做設定 (OFP00254)-{.不符.} 2. "偏薄要求訂單" 鍍後厚度減 鍍後厚度下限需大於 0.02 MM,以免發生厚度不足狀況 (OFP00369)-{.不符.} 3. 部分大陸料含B元素超過CNS規範管制，故請原料CNS規範之訂單不要配大陸料 (OFP00684)-{.不符.} | 訂單:2508DFD004/001 CPL <生產備註> 事項如下 . 除HGI/ HGL 訂單邊緣不噴油. 其餘皆側緣噴油 (RMK00285) | 訂單:2508DFD004/001 CR1 <生產備註> 事項如下 . 每組工輥生產之第一顆鋼捲, 檢查振動輥痕或砂輪痕 (RMK00307) | 訂單:2508DFD004/001 CR2 <生產備註> 事項如下 . 每組工輥生產之第一顆鋼捲, 檢查振動輥痕或砂輪痕 (RMK00307) | 訂單:2508DFD004/001 CG1 <生產備註> 事項如下 . SKP:下工輥RA:0.5-0.8,上工輥RA:0.5-0.8,EL:2.0±0.5%, (RMK00050) . 弓形度≦8MM/300MM 中波高≦2.5MM 邊波高≦3MM 急峻度≦0.6%. (RMK00050) . 刷輥須持續使用,並記得要噴水. (RMK00050) . TENSION LEVELLER:EL%≦0.2%,控制C-ROLL及L-ROLL來調整弓形度. (RMK00050) | 訂單:2508DFD004/001 CG2 <生產備註> 事項如下 . SKP:下工輥RA:0.5-0.8,上工輥RA:0.5-0.8,EL:2.0±0.5%, (RMK00050) . 弓形度≦8MM/300MM 中波高≦2.5MM 邊波高≦3MM 急峻度≦0.6%. (RMK00050) . 刷輥須持續使用,並記得要噴水. (RMK00050) . TENSION LEVELLER:EL%≦0.2%,控制C-ROLL及L-ROLL來調整弓形度. (RMK00050) | 訂單:2508DFD004/001 CC1 <生產備註> 事項如下 . 塗裝請使用無毒專用設備(回流管.PUMP........). (RMK00050) . 注意前處理相關設備,清潔與更換以防污染. (RMK00050) . 品檢剪切例行A4保留試片剩餘部份請暫留並貼標籤給LAB測試發泡. (RMK00050) . ★品檢注意！JIS&CNS 訂單必須每滿50噸一定要再做一次TEST (RMK00259) . ★注意！AYF632,ABF522,ABF532 自2015/05/13起,為改善色差原液黏度降至80秒。 (RMK00321) . 塗裝室調整黏度時請注意原液黏度80" (RMK00321) . 【品檢】水痕允許距板邊40mm內 (RMK00348) . 【品檢】每個母鋼最後分切的尾板需量測板形,NG送RCL切除(鍍鋅內圈捲軸效應產生的邊波) (RMK00348) . 【品檢】更換色碼(含正、背面)更換時需要測試RoHS (RMK00348) . 因進位問題 BYF71 9u 手動計算 170.1基本檔設定170，批次檔電腦自動進位為175。于此聲明生產與相關檢測 塗佈量以170 為標準 (RMK00466) | 訂單:2508DFD004/001 CC2 <生產備註> 事項如下 . 塗裝請使用無毒專用設備(回流管.PUMP........). (RMK00050) . 注意前處理相關設備,清潔與更換以防污染. (RMK00050) . 品檢剪切例行A4保留試片剩餘部份請暫留並貼標籤給LAB測試發泡. (RMK00050) . 20120627晨會決議 CC2生產 PPGI 時請使用表調 (RMK00191) . ★品檢注意！JIS&CNS 訂單必須每滿50噸一定要再做一次TEST (RMK00259) . ★注意！AYF632,ABF522,ABF532 自2015/05/13起,為改善色差原液黏度降至80秒。 (RMK00321) . 塗裝室調整黏度時請注意原液黏度80" (RMK00321) . 【品檢】水痕允許距板邊40mm內 (RMK00348) . 【品檢】每個母鋼最後分切的尾板需量測板形,NG送RCL切除(鍍鋅內圈捲軸效應產生的邊波) (RMK00348) . 【品檢】更換色碼(含正、背面)更換時需要測試RoHS (RMK00348) . 因進位問題 BYF71 9u 手動計算 170.1基本檔設定170，批次檔電腦自動進位為175。于此聲明生產與相關檢測 塗佈量以170 為標準 (RMK00466) | 訂單:2508DFD004/001 RCL 無 <生產備註> 事項 | 訂單:2508DFD004/001 CCPK 無 <生產備註> 事項 | 訂單:2508DFD004/001 CGQC <品檢備註> 事項如下 . 弓形度≦8MM/300MM 中波高≦2.5MM 邊波高≦3MM 急峻度≦0.6%. (RMK00050) | 訂單:2508DFD004/001 CCQC <品檢備註> 事項如下 . 品檢剪切例行A4保留試片剩餘部份請暫留並貼標籤給LAB測試發泡. (RMK00050) . ★品檢注意！JIS&CNS 訂單必須每滿50噸一定要再做一次TEST (RMK00259) . 【品檢】水痕允許距板邊40mm內 (RMK00348) . 【品檢】每個母鋼最後分切的尾板需量測板形,NG送RCL切除(鍍鋅內圈捲軸效應產生的邊波) (RMK00348) . 【品檢】更換色碼(含正、背面)更換時需要測試RoHS (RMK00348) . 因進位問題 BYF71 9u 手動計算 170.1基本檔設定170，批次檔電腦自動進位為175。于此聲明生產與相關檢測 塗佈量以170 為標準 (RMK00466) | 訂單:2508DFD004/001 TOL 無 <生產備註> 事項 |  | 訂單 2508DFD004/001 修改記錄如下: 20250716 10:48:11 (93025) 退火碼: >> S1, 用途碼: >> CIC001, 背面標示: >> S000, 訂單背面顏色(五碼): >> BYF71, 背面漆膜厚: >> NOM, 背面漆塗漆型式幾塗幾烤: >> 1, 鉻酸鹽: >> Z, 訂單厚度: >> 0.326, 訂單重: >> 15, 重量容許率(下限): >> 10, 重量容許率(上限): >> 10, 訂單寬度: >> 715, 鍍製方式: >> BC, 鋼捲內徑: >> 508, 鋼捲下限重: >> 3, 鋼捲上限重: >> 5, 壓花條件碼: >> -, 表面花紋: >> Z, GL鋅花要求下限: >> 0, GL鋅花要求上限: >> 0, 綠色識別碼: >> R1, 印刷輥號: >> -, 產品代碼: >> PPGI, 皮膜碼: >> -, 單位別: >> M, 油品種類: >> Z, 塗油量: >> Z, 包裝代碼: >> S3 , 保護膜碼: >> -, 客戶試片取樣型式: >> -, 調質碼: >> S, 套筒碼: >> E , 規格: >> CGCC-10, 製造標準: >> CNS, 表面處理劑種類: >> Z, 表面處理劑塗佈量: >> Z, 伸長率測試: >> N, 硬度測試碼: >> N, 抗拉強度測試: >> N, 降伏強度測試: >> N, 厚度變異: >> -2.4, 訂單正面顏色(五碼): >> AYF63, 正面漆膜厚: >> 25, 正面漆塗漆型式幾塗幾烤: >> 2, 修邊碼: >> Y, 重量碼: >> AW, 鋼捲捲向: >> O, 鍍層碼: >> Z08, | H:厚度偏薄
PPGI | 2508DFD007/001 | 1. 避免客戶下單用途別與色碼不符 (用途碼:COA034, 正面色碼:1G0612 不符)(OFP00029)-{.不符.} |  | 1. 永泰PPGI國內大宗浪板確認MOVEX鍍鋅後厚度公差AC+-0.1，BC+-0.08 (OFP00223)-{.不符.} 2. 訂單若有厚度變異，冷軋厚度公差比照烤漆計算公式 , 但最小為 1/2 公差做設定 (OFP00254)-{.不符.} 3. 高光新增備註（適用非直立式包裝）：請出口每顆鋼捲貼紅色 " 禁止疊放 " 貼紙，如果有套桶S最多2層 (OFP00366)-{.不符.} 4. "偏薄要求訂單" 鍍後厚度減 鍍後厚度下限需大於 0.02 MM,以免發生厚度不足狀況 (OFP00369)-{.不符.} | 訂單:2508DFD007/001 CPL <生產備註> 事項如下 . 除HGI/ HGL 訂單邊緣不噴油. 其餘皆側緣噴油 (RMK00285) | 訂單:2508DFD007/001 CR1 <生產備註> 事項如下 . 1.PPGI 用途 大宗浪板 (國內) COA034為偏薄設定,由冷軋厚度設定確認 (RMK00213) . 1.1.訂單 AC 鍍鋅厚度公差管制0.52mm ± 0.10 (冷軋厚度設定 0.457mm) (RMK00213) . 1.2.訂單 AC 鍍鋅厚度公差管制0.42mm ± 0.10 (冷軋厚度設定 0.359mm) (RMK00213) . 1.3.訂單 BC 鍍鋅厚度公差管制0.326mm ± 0.08 (冷軋厚度設定 0.305mm) (RMK00213) . 每組工輥生產之第一顆鋼捲, 檢查振動輥痕或砂輪痕 (RMK00307) | 訂單:2508DFD007/001 CR2 <生產備註> 事項如下 . 1.PPGI 用途 大宗浪板 (國內) COA034為偏薄設定,由冷軋厚度設定確認 (RMK00213) . 1.1.訂單 AC 鍍鋅厚度公差管制0.52mm ± 0.10 (冷軋厚度設定 0.457mm) (RMK00213) . 1.2.訂單 AC 鍍鋅厚度公差管制0.42mm ± 0.10 (冷軋厚度設定 0.359mm) (RMK00213) . 1.3.訂單 BC 鍍鋅厚度公差管制0.326mm ± 0.08 (冷軋厚度設定 0.305mm) (RMK00213) . 每組工輥生產之第一顆鋼捲, 檢查振動輥痕或砂輪痕 (RMK00307) | 訂單:2508DFD007/001 CG1 <生產備註> 事項如下 . 1.PPGI 用途 大宗浪板 (國內) COA034為偏薄設定,由冷軋厚度設定確認 (RMK00213) . 1.1.訂單 AC 鍍鋅厚度公差管制0.52mm ± 0.10 (冷軋厚度設定 0.457mm) (RMK00213) . 1.2.訂單 AC 鍍鋅厚度公差管制0.42mm ± 0.10 (冷軋厚度設定 0.359mm) (RMK00213) . 1.3.訂單 BC 鍍鋅厚度公差管制0.326mm ± 0.08 (冷軋厚度設定 0.305mm) (RMK00213) . 1.4.注意SKP+T/L伸長率請控制=1.0~1.5%！因此單已經偏薄設定。但若板形問題需加大伸長率，可繼續生產事後再請回報TED (RMK00213) | 訂單:2508DFD007/001 CG2 <生產備註> 事項如下 . 1.PPGI 用途 大宗浪板 (國內) COA034為偏薄設定,由冷軋厚度設定確認 (RMK00213) . 1.1.訂單 AC 鍍鋅厚度公差管制0.52mm ± 0.10 (冷軋厚度設定 0.457mm) (RMK00213) . 1.2.訂單 AC 鍍鋅厚度公差管制0.42mm ± 0.10 (冷軋厚度設定 0.359mm) (RMK00213) . 1.3.訂單 BC 鍍鋅厚度公差管制0.326mm ± 0.08 (冷軋厚度設定 0.305mm) (RMK00213) . 1.4.注意SKP+T/L伸長率請控制=1.0~1.5%！因此單已經偏薄設定。但若板形問題需加大伸長率，可繼續生產事後再請回報TED (RMK00213) | 訂單:2508DFD007/001 CC1 <生產備註> 事項如下 . 【疊放】出口每顆鋼捲貼紅色 " 禁止疊放 " 貼紙，如果有套桶S最多2層 (RMK-E_CHIN) . 此色為高光澤主操請注意捲起張力的提高查表 (RMK00122) . 1.本單若塗裝背面漆一律改為REVERSE COATING 例外訂單如下敘述 (RMK00163) . 2.例外訂單為R字頭超低光澤與PVDF (＞25μ)，背面漆可改 NATURE COATING，但搭配底漆避免遮蓋性不佳 (RMK00163) . 1.PPGI 用途 大宗浪板 (國內) COA034為偏薄設定,由冷軋厚度設定確認 (RMK00213) . 1.1.訂單 AC 鍍鋅厚度公差管制0.52mm ± 0.10 (冷軋厚度設定 0.457mm) (RMK00213) . 1.2.訂單 AC 鍍鋅厚度公差管制0.42mm ± 0.10 (冷軋厚度設定 0.359mm) (RMK00213) . 1.3.訂單 BC 鍍鋅厚度公差管制0.326mm ± 0.08 (冷軋厚度設定 0.305mm) (RMK00213) | 訂單:2508DFD007/001 CC2 <生產備註> 事項如下 . 【疊放】出口每顆鋼捲貼紅色 " 禁止疊放 " 貼紙，如果有套桶S最多2層 (RMK-E_CHIN) . 此色為高光澤主操請注意捲起張力的提高查表 (RMK00122) . 1.本單若塗裝背面漆一律改為REVERSE COATING 例外訂單如下敘述 (RMK00163) . 2.例外訂單為R字頭超低光澤與PVDF (＞25μ)，背面漆可改 NATURE COATING，但搭配底漆避免遮蓋性不佳 (RMK00163) . 20120627晨會決議 CC2生產 PPGI 時請使用表調 (RMK00191) . 1.PPGI 用途 大宗浪板 (國內) COA034為偏薄設定,由冷軋厚度設定確認 (RMK00213) . 1.1.訂單 AC 鍍鋅厚度公差管制0.52mm ± 0.10 (冷軋厚度設定 0.457mm) (RMK00213) . 1.2.訂單 AC 鍍鋅厚度公差管制0.42mm ± 0.10 (冷軋厚度設定 0.359mm) (RMK00213) . 1.3.訂單 BC 鍍鋅厚度公差管制0.326mm ± 0.08 (冷軋厚度設定 0.305mm) (RMK00213) | 訂單:2508DFD007/001 RCL 無 <生產備註> 事項 | 訂單:2508DFD007/001 CCPK 無 <生產備註> 事項 | 訂單:2508DFD007/001 CGQC 無 <品檢備註> 事項 | 訂單:2508DFD007/001 CCQC <品檢備註> 事項如下 . 【疊放】出口每顆鋼捲貼紅色 " 禁止疊放 " 貼紙，如果有套桶S最多2層 (RMK-E_CHIN) . 1.本單若塗裝背面漆一律改為REVERSE COATING 例外訂單如下敘述 (RMK00163) . 2.例外訂單為R字頭超低光澤與PVDF (＞25μ)，背面漆可改 NATURE COATING，但搭配底漆避免遮蓋性不佳 (RMK00163) | 訂單:2508DFD007/001 TOL 無 <生產備註> 事項 | 【疊放】出口每顆鋼捲貼紅色 " 禁止疊放 " 貼紙，如果有套桶S最多2層^^/CC1/CC2/CCQC/ <<.E_CHIN 2025/07/23 09:51.>> | 訂單 2508DFD007/001 修改記錄如下: 20250721 17:21:46 (21003) 退火碼: >> S1, 用途碼: >> COA034, 背面標示: >> C062, 訂單背面顏色(五碼): >> BW741, 背面漆膜厚: >> NOM, 背面漆塗漆型式幾塗幾烤: >> 1, 鉻酸鹽: >> Z, 訂單厚度: >> 0.52, 訂單重: >> 30, 重量容許率(下限): >> 10, 重量容許率(上限): >> 10, 訂單寬度: >> 914, 鍍製方式: >> AC, 鋼捲內徑: >> 508, 鋼捲下限重: >> 3, 鋼捲上限重: >> 5, 壓花條件碼: >> -, 表面花紋: >> Z, GL鋅花要求下限: >> -, GL鋅花要求上限: >> -, 綠色識別碼: >> -, 印刷輥號: >> -, 產品代碼: >> PPGI, 皮膜碼: >> -, 單位別: >> M, 油品種類: >> Z, 塗油量: >> Z, 包裝代碼: >> D4 , 保護膜碼: >> -, 客戶試片取樣型式: >> -, 調質碼: >> S, 套筒碼: >> N , 規格: >> CGCC-10, 製造標準: >> SYSCO, 表面處理劑種類: >> Z, 表面處理劑塗佈量: >> Z, 伸長率測試: >> N, 硬度測試碼: >> N, 抗拉強度測試: >> N, 降伏強度測試: >> N, 厚度變異: >> -11.6, 訂單正面顏色(五碼): >> 1G061, 正面漆膜厚: >> NOM, 正面漆塗漆型式幾塗幾烤: >> 2, 修邊碼: >> Y, 重量碼: >> AW, 鋼捲捲向: >> I, 鍍層碼: >> Z12, 20250722 08:11:33 (21003) 厚度變異: -11.6 >> -9.8, | H:厚度偏薄
PPGI | 2508DFD007/002 | 1. 警語：確認背面光澤若≧70，且CR≦0.38MM之訂單強制使用鋼套筒"S" (OFP00365)-{.不符.} 2. 避免客戶下單用途別與色碼不符 (用途碼:COA034, 正面色碼:1Y3111 不符)(OFP00029)-{.不符.} |  | 1. 永泰PPGI國內大宗浪板確認MOVEX鍍鋅後厚度公差AC+-0.1，BC+-0.08 (OFP00223)-{.不符.} 2. 訂單若有厚度變異，冷軋厚度公差比照烤漆計算公式 , 但最小為 1/2 公差做設定 (OFP00254)-{.不符.} 3. 警語：確認背面光澤若≧70，且CR≦0.38MM之訂單強制使用鋼套筒"S" (OFP00365)-{.不符.} 4. 高光新增備註（適用非直立式包裝）：請出口每顆鋼捲貼紅色 " 禁止疊放 " 貼紙，如果有套桶S最多2層 (OFP00366)-{.不符.} 5. "偏薄要求訂單" 鍍後厚度減 鍍後厚度下限需大於 0.02 MM,以免發生厚度不足狀況 (OFP00369)-{.不符.} | 訂單:2508DFD007/002 CPL <生產備註> 事項如下 . 除HGI/ HGL 訂單邊緣不噴油. 其餘皆側緣噴油 (RMK00285) | 訂單:2508DFD007/002 CR1 <生產備註> 事項如下 . 1.PPGI 用途 大宗浪板 (國內) COA034為偏薄設定,由冷軋厚度設定確認 (RMK00213) . 1.1.訂單 AC 鍍鋅厚度公差管制0.52mm ± 0.10 (冷軋厚度設定 0.457mm) (RMK00213) . 1.2.訂單 AC 鍍鋅厚度公差管制0.42mm ± 0.10 (冷軋厚度設定 0.359mm) (RMK00213) . 1.3.訂單 BC 鍍鋅厚度公差管制0.326mm ± 0.08 (冷軋厚度設定 0.305mm) (RMK00213) . 每組工輥生產之第一顆鋼捲, 檢查振動輥痕或砂輪痕 (RMK00307) | 訂單:2508DFD007/002 CR2 <生產備註> 事項如下 . 1.PPGI 用途 大宗浪板 (國內) COA034為偏薄設定,由冷軋厚度設定確認 (RMK00213) . 1.1.訂單 AC 鍍鋅厚度公差管制0.52mm ± 0.10 (冷軋厚度設定 0.457mm) (RMK00213) . 1.2.訂單 AC 鍍鋅厚度公差管制0.42mm ± 0.10 (冷軋厚度設定 0.359mm) (RMK00213) . 1.3.訂單 BC 鍍鋅厚度公差管制0.326mm ± 0.08 (冷軋厚度設定 0.305mm) (RMK00213) . 每組工輥生產之第一顆鋼捲, 檢查振動輥痕或砂輪痕 (RMK00307) | 訂單:2508DFD007/002 CG1 <生產備註> 事項如下 . 1.PPGI 用途 大宗浪板 (國內) COA034為偏薄設定,由冷軋厚度設定確認 (RMK00213) . 1.1.訂單 AC 鍍鋅厚度公差管制0.52mm ± 0.10 (冷軋厚度設定 0.457mm) (RMK00213) . 1.2.訂單 AC 鍍鋅厚度公差管制0.42mm ± 0.10 (冷軋厚度設定 0.359mm) (RMK00213) . 1.3.訂單 BC 鍍鋅厚度公差管制0.326mm ± 0.08 (冷軋厚度設定 0.305mm) (RMK00213) . 1.4.注意SKP+T/L伸長率請控制=1.0~1.5%！因此單已經偏薄設定。但若板形問題需加大伸長率，可繼續生產事後再請回報TED (RMK00213) | 訂單:2508DFD007/002 CG2 <生產備註> 事項如下 . 1.PPGI 用途 大宗浪板 (國內) COA034為偏薄設定,由冷軋厚度設定確認 (RMK00213) . 1.1.訂單 AC 鍍鋅厚度公差管制0.52mm ± 0.10 (冷軋厚度設定 0.457mm) (RMK00213) . 1.2.訂單 AC 鍍鋅厚度公差管制0.42mm ± 0.10 (冷軋厚度設定 0.359mm) (RMK00213) . 1.3.訂單 BC 鍍鋅厚度公差管制0.326mm ± 0.08 (冷軋厚度設定 0.305mm) (RMK00213) . 1.4.注意SKP+T/L伸長率請控制=1.0~1.5%！因此單已經偏薄設定。但若板形問題需加大伸長率，可繼續生產事後再請回報TED (RMK00213) | 訂單:2508DFD007/002 CC1 <生產備註> 事項如下 . 【疊放】出口每顆鋼捲貼紅色 " 禁止疊放 " 貼紙，如果有套桶S最多2層 (RMK-E_CHIN) . 此色為高光澤主操請注意捲起張力的提高查表 (RMK00122) . 1.本單若塗裝背面漆一律改為REVERSE COATING 例外訂單如下敘述 (RMK00163) . 2.例外訂單為R字頭超低光澤與PVDF (＞25μ)，背面漆可改 NATURE COATING，但搭配底漆避免遮蓋性不佳 (RMK00163) . 1.PPGI 用途 大宗浪板 (國內) COA034為偏薄設定,由冷軋厚度設定確認 (RMK00213) . 1.1.訂單 AC 鍍鋅厚度公差管制0.52mm ± 0.10 (冷軋厚度設定 0.457mm) (RMK00213) . 1.2.訂單 AC 鍍鋅厚度公差管制0.42mm ± 0.10 (冷軋厚度設定 0.359mm) (RMK00213) . 1.3.訂單 BC 鍍鋅厚度公差管制0.326mm ± 0.08 (冷軋厚度設定 0.305mm) (RMK00213) | 訂單:2508DFD007/002 CC2 <生產備註> 事項如下 . 【疊放】出口每顆鋼捲貼紅色 " 禁止疊放 " 貼紙，如果有套桶S最多2層 (RMK-E_CHIN) . 此色為高光澤主操請注意捲起張力的提高查表 (RMK00122) . 1.本單若塗裝背面漆一律改為REVERSE COATING 例外訂單如下敘述 (RMK00163) . 2.例外訂單為R字頭超低光澤與PVDF (＞25μ)，背面漆可改 NATURE COATING，但搭配底漆避免遮蓋性不佳 (RMK00163) . 20120627晨會決議 CC2生產 PPGI 時請使用表調 (RMK00191) . 1.PPGI 用途 大宗浪板 (國內) COA034為偏薄設定,由冷軋厚度設定確認 (RMK00213) . 1.1.訂單 AC 鍍鋅厚度公差管制0.52mm ± 0.10 (冷軋厚度設定 0.457mm) (RMK00213) . 1.2.訂單 AC 鍍鋅厚度公差管制0.42mm ± 0.10 (冷軋厚度設定 0.359mm) (RMK00213) . 1.3.訂單 BC 鍍鋅厚度公差管制0.326mm ± 0.08 (冷軋厚度設定 0.305mm) (RMK00213) | 訂單:2508DFD007/002 RCL 無 <生產備註> 事項 | 訂單:2508DFD007/002 CCPK 無 <生產備註> 事項 | 訂單:2508DFD007/002 CGQC 無 <品檢備註> 事項 | 訂單:2508DFD007/002 CCQC <品檢備註> 事項如下 . 【疊放】出口每顆鋼捲貼紅色 " 禁止疊放 " 貼紙，如果有套桶S最多2層 (RMK-E_CHIN) . 1.本單若塗裝背面漆一律改為REVERSE COATING 例外訂單如下敘述 (RMK00163) . 2.例外訂單為R字頭超低光澤與PVDF (＞25μ)，背面漆可改 NATURE COATING，但搭配底漆避免遮蓋性不佳 (RMK00163) | 訂單:2508DFD007/002 TOL 無 <生產備註> 事項 | 【疊放】出口每顆鋼捲貼紅色 " 禁止疊放 " 貼紙，如果有套桶S最多2層^^/CC1/CC2/CCQC/^^ <<.E_CHIN 2025/07/23 11:30.>> | 訂單 2508DFD007/002 修改記錄如下: 20250721 17:21:51 (21003) 退火碼: >> S1, 用途碼: >> COA034, 背面標示: >> C062, 訂單背面顏色(五碼): >> BW741, 背面漆膜厚: >> NOM, 背面漆塗漆型式幾塗幾烤: >> 1, 鉻酸鹽: >> Z, 訂單厚度: >> 0.42, 訂單重: >> 30, 重量容許率(下限): >> 10, 重量容許率(上限): >> 10, 訂單寬度: >> 914, 鍍製方式: >> AC, 鋼捲內徑: >> 508, 鋼捲下限重: >> 3, 鋼捲上限重: >> 5, 壓花條件碼: >> -, 表面花紋: >> Z, GL鋅花要求下限: >> -, GL鋅花要求上限: >> -, 綠色識別碼: >> -, 印刷輥號: >> -, 產品代碼: >> PPGI, 皮膜碼: >> -, 單位別: >> M, 油品種類: >> Z, 塗油量: >> Z, 包裝代碼: >> D4 , 保護膜碼: >> -, 客戶試片取樣型式: >> -, 調質碼: >> S, 套筒碼: >> N , 規格: >> CGCC-10, 製造標準: >> SYSCO, 表面處理劑種類: >> Z, 表面處理劑塗佈量: >> Z, 伸長率測試: >> N, 硬度測試碼: >> N, 抗拉強度測試: >> N, 降伏強度測試: >> N, 厚度變異: >> -11.6, 訂單正面顏色(五碼): >> 1Y311, 正面漆膜厚: >> NOM, 正面漆塗漆型式幾塗幾烤: >> 2, 修邊碼: >> Y, 重量碼: >> AW, 鋼捲捲向: >> I, 鍍層碼: >> Z12, | H:厚度偏薄
PPGI | 2508DFD007/003 | 1. 警語：確認背面光澤若≧70，且CR≦0.38MM之訂單強制使用鋼套筒"S" (OFP00365)-{.不符.} 2. 避免客戶下單用途別與色碼不符 (用途碼:COA034, 正面色碼:1R5812 不符)(OFP00029)-{.不符.} |  | 1. 永泰PPGI國內大宗浪板確認MOVEX鍍鋅後厚度公差AC+-0.1，BC+-0.08 (OFP00223)-{.不符.} 2. 訂單若有厚度變異，冷軋厚度公差比照烤漆計算公式 , 但最小為 1/2 公差做設定 (OFP00254)-{.不符.} 3. 警語：確認背面光澤若≧70，且CR≦0.38MM之訂單強制使用鋼套筒"S" (OFP00365)-{.不符.} 4. 高光新增備註（適用非直立式包裝）：請出口每顆鋼捲貼紅色 " 禁止疊放 " 貼紙，如果有套桶S最多2層 (OFP00366)-{.不符.} 5. "偏薄要求訂單" 鍍後厚度減 鍍後厚度下限需大於 0.02 MM,以免發生厚度不足狀況 (OFP00369)-{.不符.} | 訂單:2508DFD007/003 CPL <生產備註> 事項如下 . 除HGI/ HGL 訂單邊緣不噴油. 其餘皆側緣噴油 (RMK00285) | 訂單:2508DFD007/003 CR1 <生產備註> 事項如下 . 1.PPGI 用途 大宗浪板 (國內) COA034為偏薄設定,由冷軋厚度設定確認 (RMK00213) . 1.1.訂單 AC 鍍鋅厚度公差管制0.52mm ± 0.10 (冷軋厚度設定 0.457mm) (RMK00213) . 1.2.訂單 AC 鍍鋅厚度公差管制0.42mm ± 0.10 (冷軋厚度設定 0.359mm) (RMK00213) . 1.3.訂單 BC 鍍鋅厚度公差管制0.326mm ± 0.08 (冷軋厚度設定 0.305mm) (RMK00213) . 每組工輥生產之第一顆鋼捲, 檢查振動輥痕或砂輪痕 (RMK00307) | 訂單:2508DFD007/003 CR2 <生產備註> 事項如下 . 1.PPGI 用途 大宗浪板 (國內) COA034為偏薄設定,由冷軋厚度設定確認 (RMK00213) . 1.1.訂單 AC 鍍鋅厚度公差管制0.52mm ± 0.10 (冷軋厚度設定 0.457mm) (RMK00213) . 1.2.訂單 AC 鍍鋅厚度公差管制0.42mm ± 0.10 (冷軋厚度設定 0.359mm) (RMK00213) . 1.3.訂單 BC 鍍鋅厚度公差管制0.326mm ± 0.08 (冷軋厚度設定 0.305mm) (RMK00213) . 每組工輥生產之第一顆鋼捲, 檢查振動輥痕或砂輪痕 (RMK00307) | 訂單:2508DFD007/003 CG1 <生產備註> 事項如下 . 1.PPGI 用途 大宗浪板 (國內) COA034為偏薄設定,由冷軋厚度設定確認 (RMK00213) . 1.1.訂單 AC 鍍鋅厚度公差管制0.52mm ± 0.10 (冷軋厚度設定 0.457mm) (RMK00213) . 1.2.訂單 AC 鍍鋅厚度公差管制0.42mm ± 0.10 (冷軋厚度設定 0.359mm) (RMK00213) . 1.3.訂單 BC 鍍鋅厚度公差管制0.326mm ± 0.08 (冷軋厚度設定 0.305mm) (RMK00213) . 1.4.注意SKP+T/L伸長率請控制=1.0~1.5%！因此單已經偏薄設定。但若板形問題需加大伸長率，可繼續生產事後再請回報TED (RMK00213) | 訂單:2508DFD007/003 CG2 <生產備註> 事項如下 . 1.PPGI 用途 大宗浪板 (國內) COA034為偏薄設定,由冷軋厚度設定確認 (RMK00213) . 1.1.訂單 AC 鍍鋅厚度公差管制0.52mm ± 0.10 (冷軋厚度設定 0.457mm) (RMK00213) . 1.2.訂單 AC 鍍鋅厚度公差管制0.42mm ± 0.10 (冷軋厚度設定 0.359mm) (RMK00213) . 1.3.訂單 BC 鍍鋅厚度公差管制0.326mm ± 0.08 (冷軋厚度設定 0.305mm) (RMK00213) . 1.4.注意SKP+T/L伸長率請控制=1.0~1.5%！因此單已經偏薄設定。但若板形問題需加大伸長率，可繼續生產事後再請回報TED (RMK00213) | 訂單:2508DFD007/003 CC1 <生產備註> 事項如下 . 【疊放】出口每顆鋼捲貼紅色 " 禁止疊放 " 貼紙，如果有套桶S最多2層 (RMK-E_CHIN) . 此色為高光澤主操請注意捲起張力的提高查表 (RMK00122) . 1.本單若塗裝背面漆一律改為REVERSE COATING 例外訂單如下敘述 (RMK00163) . 2.例外訂單為R字頭超低光澤與PVDF (＞25μ)，背面漆可改 NATURE COATING，但搭配底漆避免遮蓋性不佳 (RMK00163) . 1.PPGI 用途 大宗浪板 (國內) COA034為偏薄設定,由冷軋厚度設定確認 (RMK00213) . 1.1.訂單 AC 鍍鋅厚度公差管制0.52mm ± 0.10 (冷軋厚度設定 0.457mm) (RMK00213) . 1.2.訂單 AC 鍍鋅厚度公差管制0.42mm ± 0.10 (冷軋厚度設定 0.359mm) (RMK00213) . 1.3.訂單 BC 鍍鋅厚度公差管制0.326mm ± 0.08 (冷軋厚度設定 0.305mm) (RMK00213) | 訂單:2508DFD007/003 CC2 <生產備註> 事項如下 . 【疊放】出口每顆鋼捲貼紅色 " 禁止疊放 " 貼紙，如果有套桶S最多2層 (RMK-E_CHIN) . 此色為高光澤主操請注意捲起張力的提高查表 (RMK00122) . 1.本單若塗裝背面漆一律改為REVERSE COATING 例外訂單如下敘述 (RMK00163) . 2.例外訂單為R字頭超低光澤與PVDF (＞25μ)，背面漆可改 NATURE COATING，但搭配底漆避免遮蓋性不佳 (RMK00163) . 20120627晨會決議 CC2生產 PPGI 時請使用表調 (RMK00191) . 1.PPGI 用途 大宗浪板 (國內) COA034為偏薄設定,由冷軋厚度設定確認 (RMK00213) . 1.1.訂單 AC 鍍鋅厚度公差管制0.52mm ± 0.10 (冷軋厚度設定 0.457mm) (RMK00213) . 1.2.訂單 AC 鍍鋅厚度公差管制0.42mm ± 0.10 (冷軋厚度設定 0.359mm) (RMK00213) . 1.3.訂單 BC 鍍鋅厚度公差管制0.326mm ± 0.08 (冷軋厚度設定 0.305mm) (RMK00213) | 訂單:2508DFD007/003 RCL 無 <生產備註> 事項 | 訂單:2508DFD007/003 CCPK 無 <生產備註> 事項 | 訂單:2508DFD007/003 CGQC 無 <品檢備註> 事項 | 訂單:2508DFD007/003 CCQC <品檢備註> 事項如下 . 【疊放】出口每顆鋼捲貼紅色 " 禁止疊放 " 貼紙，如果有套桶S最多2層 (RMK-E_CHIN) . 1.本單若塗裝背面漆一律改為REVERSE COATING 例外訂單如下敘述 (RMK00163) . 2.例外訂單為R字頭超低光澤與PVDF (＞25μ)，背面漆可改 NATURE COATING，但搭配底漆避免遮蓋性不佳 (RMK00163) | 訂單:2508DFD007/003 TOL 無 <生產備註> 事項 | 【疊放】出口每顆鋼捲貼紅色 " 禁止疊放 " 貼紙，如果有套桶S最多2層^^/CC1/CC2/CCQC/^^ <<.E_CHIN 2025/07/23 11:46.>> | 訂單 2508DFD007/003 修改記錄如下: 20250721 17:21:54 (21003) 退火碼: >> S1, 用途碼: >> COA034, 背面標示: >> C062, 訂單背面顏色(五碼): >> BW741, 背面漆膜厚: >> NOM, 背面漆塗漆型式幾塗幾烤: >> 1, 鉻酸鹽: >> Z, 訂單厚度: >> 0.42, 訂單重: >> 30, 重量容許率(下限): >> 10, 重量容許率(上限): >> 10, 訂單寬度: >> 914, 鍍製方式: >> AC, 鋼捲內徑: >> 508, 鋼捲下限重: >> 3, 鋼捲上限重: >> 5, 壓花條件碼: >> -, 表面花紋: >> Z, GL鋅花要求下限: >> -, GL鋅花要求上限: >> -, 綠色識別碼: >> -, 印刷輥號: >> -, 產品代碼: >> PPGI, 皮膜碼: >> -, 單位別: >> M, 油品種類: >> Z, 塗油量: >> Z, 包裝代碼: >> D4 , 保護膜碼: >> -, 客戶試片取樣型式: >> -, 調質碼: >> S, 套筒碼: >> N , 規格: >> CGCC-10, 製造標準: >> SYSCO, 表面處理劑種類: >> Z, 表面處理劑塗佈量: >> Z, 伸長率測試: >> N, 硬度測試碼: >> N, 抗拉強度測試: >> N, 降伏強度測試: >> N, 厚度變異: >> -9.8, 訂單正面顏色(五碼): >> 1R581, 正面漆膜厚: >> NOM, 正面漆塗漆型式幾塗幾烤: >> 2, 修邊碼: >> Y, 重量碼: >> AW, 鋼捲捲向: >> I, 鍍層碼: >> Z12, 20250722 08:11:35 (21003) 厚度變異: -9.8 >> -11.6, | H:厚度偏薄
PPGI | 2508DFD007/004 | 1. 警語：確認背面光澤若≧70，且CR≦0.38MM之訂單強制使用鋼套筒"S" (OFP00365)-{.不符.} 2. 避免客戶下單用途別與色碼不符 (用途碼:COA034, 正面色碼:1C6112 不符)(OFP00029)-{.不符.} |  | 1. 永泰PPGI國內大宗浪板確認MOVEX鍍鋅後厚度公差AC+-0.1，BC+-0.08 (OFP00223)-{.不符.} 2. 訂單若有厚度變異，冷軋厚度公差比照烤漆計算公式 , 但最小為 1/2 公差做設定 (OFP00254)-{.不符.} 3. 警語：確認背面光澤若≧70，且CR≦0.38MM之訂單強制使用鋼套筒"S" (OFP00365)-{.不符.} 4. 高光新增備註（適用非直立式包裝）：請出口每顆鋼捲貼紅色 " 禁止疊放 " 貼紙，如果有套桶S最多2層 (OFP00366)-{.不符.} 5. "偏薄要求訂單" 鍍後厚度減 鍍後厚度下限需大於 0.02 MM,以免發生厚度不足狀況 (OFP00369)-{.不符.} | 訂單:2508DFD007/004 CPL <生產備註> 事項如下 . 除HGI/ HGL 訂單邊緣不噴油. 其餘皆側緣噴油 (RMK00285) | 訂單:2508DFD007/004 CR1 <生產備註> 事項如下 . 1.PPGI 用途 大宗浪板 (國內) COA034為偏薄設定,由冷軋厚度設定確認 (RMK00213) . 1.1.訂單 AC 鍍鋅厚度公差管制0.52mm ± 0.10 (冷軋厚度設定 0.457mm) (RMK00213) . 1.2.訂單 AC 鍍鋅厚度公差管制0.42mm ± 0.10 (冷軋厚度設定 0.359mm) (RMK00213) . 1.3.訂單 BC 鍍鋅厚度公差管制0.326mm ± 0.08 (冷軋厚度設定 0.305mm) (RMK00213) . 每組工輥生產之第一顆鋼捲, 檢查振動輥痕或砂輪痕 (RMK00307) | 訂單:2508DFD007/004 CR2 <生產備註> 事項如下 . 1.PPGI 用途 大宗浪板 (國內) COA034為偏薄設定,由冷軋厚度設定確認 (RMK00213) . 1.1.訂單 AC 鍍鋅厚度公差管制0.52mm ± 0.10 (冷軋厚度設定 0.457mm) (RMK00213) . 1.2.訂單 AC 鍍鋅厚度公差管制0.42mm ± 0.10 (冷軋厚度設定 0.359mm) (RMK00213) . 1.3.訂單 BC 鍍鋅厚度公差管制0.326mm ± 0.08 (冷軋厚度設定 0.305mm) (RMK00213) . 每組工輥生產之第一顆鋼捲, 檢查振動輥痕或砂輪痕 (RMK00307) | 訂單:2508DFD007/004 CG1 <生產備註> 事項如下 . 1.PPGI 用途 大宗浪板 (國內) COA034為偏薄設定,由冷軋厚度設定確認 (RMK00213) . 1.1.訂單 AC 鍍鋅厚度公差管制0.52mm ± 0.10 (冷軋厚度設定 0.457mm) (RMK00213) . 1.2.訂單 AC 鍍鋅厚度公差管制0.42mm ± 0.10 (冷軋厚度設定 0.359mm) (RMK00213) . 1.3.訂單 BC 鍍鋅厚度公差管制0.326mm ± 0.08 (冷軋厚度設定 0.305mm) (RMK00213) . 1.4.注意SKP+T/L伸長率請控制=1.0~1.5%！因此單已經偏薄設定。但若板形問題需加大伸長率，可繼續生產事後再請回報TED (RMK00213) | 訂單:2508DFD007/004 CG2 <生產備註> 事項如下 . 1.PPGI 用途 大宗浪板 (國內) COA034為偏薄設定,由冷軋厚度設定確認 (RMK00213) . 1.1.訂單 AC 鍍鋅厚度公差管制0.52mm ± 0.10 (冷軋厚度設定 0.457mm) (RMK00213) . 1.2.訂單 AC 鍍鋅厚度公差管制0.42mm ± 0.10 (冷軋厚度設定 0.359mm) (RMK00213) . 1.3.訂單 BC 鍍鋅厚度公差管制0.326mm ± 0.08 (冷軋厚度設定 0.305mm) (RMK00213) . 1.4.注意SKP+T/L伸長率請控制=1.0~1.5%！因此單已經偏薄設定。但若板形問題需加大伸長率，可繼續生產事後再請回報TED (RMK00213) | 訂單:2508DFD007/004 CC1 <生產備註> 事項如下 . 【疊放】出口每顆鋼捲貼紅色 " 禁止疊放 " 貼紙，如果有套桶S最多2層 (RMK-E_CHIN) . 此色為高光澤主操請注意捲起張力的提高查表 (RMK00122) . 1.本單若塗裝背面漆一律改為REVERSE COATING 例外訂單如下敘述 (RMK00163) . 2.例外訂單為R字頭超低光澤與PVDF (＞25μ)，背面漆可改 NATURE COATING，但搭配底漆避免遮蓋性不佳 (RMK00163) . 1.PPGI 用途 大宗浪板 (國內) COA034為偏薄設定,由冷軋厚度設定確認 (RMK00213) . 1.1.訂單 AC 鍍鋅厚度公差管制0.52mm ± 0.10 (冷軋厚度設定 0.457mm) (RMK00213) . 1.2.訂單 AC 鍍鋅厚度公差管制0.42mm ± 0.10 (冷軋厚度設定 0.359mm) (RMK00213) . 1.3.訂單 BC 鍍鋅厚度公差管制0.326mm ± 0.08 (冷軋厚度設定 0.305mm) (RMK00213) | 訂單:2508DFD007/004 CC2 <生產備註> 事項如下 . 【疊放】出口每顆鋼捲貼紅色 " 禁止疊放 " 貼紙，如果有套桶S最多2層 (RMK-E_CHIN) . 此色為高光澤主操請注意捲起張力的提高查表 (RMK00122) . 1.本單若塗裝背面漆一律改為REVERSE COATING 例外訂單如下敘述 (RMK00163) . 2.例外訂單為R字頭超低光澤與PVDF (＞25μ)，背面漆可改 NATURE COATING，但搭配底漆避免遮蓋性不佳 (RMK00163) . 20120627晨會決議 CC2生產 PPGI 時請使用表調 (RMK00191) . 1.PPGI 用途 大宗浪板 (國內) COA034為偏薄設定,由冷軋厚度設定確認 (RMK00213) . 1.1.訂單 AC 鍍鋅厚度公差管制0.52mm ± 0.10 (冷軋厚度設定 0.457mm) (RMK00213) . 1.2.訂單 AC 鍍鋅厚度公差管制0.42mm ± 0.10 (冷軋厚度設定 0.359mm) (RMK00213) . 1.3.訂單 BC 鍍鋅厚度公差管制0.326mm ± 0.08 (冷軋厚度設定 0.305mm) (RMK00213) | 訂單:2508DFD007/004 RCL 無 <生產備註> 事項 | 訂單:2508DFD007/004 CCPK 無 <生產備註> 事項 | 訂單:2508DFD007/004 CGQC 無 <品檢備註> 事項 | 訂單:2508DFD007/004 CCQC <品檢備註> 事項如下 . 【疊放】出口每顆鋼捲貼紅色 " 禁止疊放 " 貼紙，如果有套桶S最多2層 (RMK-E_CHIN) . 1.本單若塗裝背面漆一律改為REVERSE COATING 例外訂單如下敘述 (RMK00163) . 2.例外訂單為R字頭超低光澤與PVDF (＞25μ)，背面漆可改 NATURE COATING，但搭配底漆避免遮蓋性不佳 (RMK00163) | 訂單:2508DFD007/004 TOL 無 <生產備註> 事項 | 【疊放】出口每顆鋼捲貼紅色 " 禁止疊放 " 貼紙，如果有套桶S最多2層^^/CC1/CC2/CCQC/^^ <<.E_CHIN 2025/07/23 11:51.>> | 訂單 2508DFD007/004 修改記錄如下: 20250721 17:21:57 (21003) 退火碼: >> S1, 用途碼: >> COA034, 背面標示: >> C062, 訂單背面顏色(五碼): >> BW741, 背面漆膜厚: >> NOM, 背面漆塗漆型式幾塗幾烤: >> 1, 鉻酸鹽: >> Z, 訂單厚度: >> 0.42, 訂單重: >> 20, 重量容許率(下限): >> 10, 重量容許率(上限): >> 10, 訂單寬度: >> 914, 鍍製方式: >> AC, 鋼捲內徑: >> 508, 鋼捲下限重: >> 3, 鋼捲上限重: >> 5, 壓花條件碼: >> -, 表面花紋: >> Z, GL鋅花要求下限: >> -, GL鋅花要求上限: >> -, 綠色識別碼: >> -, 印刷輥號: >> -, 產品代碼: >> PPGI, 皮膜碼: >> -, 單位別: >> M, 油品種類: >> Z, 塗油量: >> Z, 包裝代碼: >> D4 , 保護膜碼: >> -, 客戶試片取樣型式: >> -, 調質碼: >> S, 套筒碼: >> N , 規格: >> CGCC-10, 製造標準: >> SYSCO, 表面處理劑種類: >> Z, 表面處理劑塗佈量: >> Z, 伸長率測試: >> N, 硬度測試碼: >> N, 抗拉強度測試: >> N, 降伏強度測試: >> N, 厚度變異: >> -11.6, 訂單正面顏色(五碼): >> 1C611, 正面漆膜厚: >> NOM, 正面漆塗漆型式幾塗幾烤: >> 2, 修邊碼: >> Y, 重量碼: >> AW, 鋼捲捲向: >> I, 鍍層碼: >> Z12, | H:厚度偏薄
PPGL | 2508DFD008/001 | 1. 提醒：訂單厚度＜0.261，若BK 膜厚＞20U必須與TDCC討論。確認OK可不用理會 (OFP00332)-{.不符.} | 1. 部分大陸料含B元素超過CNS規範管制，故請原料CNS規範之訂單不要配大陸料 (OFP00684)-{.不符.} | 1. 訂單若有厚度變異，冷軋厚度公差比照烤漆計算公式 , 但最小為 1/2 公差做設定 (OFP00254)-{.不符.} 2. 提醒：訂單厚度＜0.261，若BK 膜厚＞20U必須與TDCC討論。確認OK可不用理會 (OFP00332)-{.不符.} 3. "偏薄要求訂單" 鍍後厚度減 鍍後厚度下限需大於 0.02 MM,以免發生厚度不足狀況 (OFP00369)-{.不符.} 4. 部分大陸料含B元素超過CNS規範管制，故請原料CNS規範之訂單不要配大陸料 (OFP00684)-{.不符.} 5. 用途別對應選配碼不符 (用途碼:COR004, 選配碼:- 不符)(OFP00030)-{.不符.} | 訂單:2508DFD008/001 CPL <生產備註> 事項如下 . 除HGI/ HGL 訂單邊緣不噴油. 其餘皆側緣噴油 (RMK00285) . CNS AZ50 鍍層相當於 SYSCO AZ050 鍍層 (RMK00294) | 訂單:2508DFD008/001 CR1 <生產備註> 事項如下 . CNS AZ50 鍍層相當於 SYSCO AZ050 鍍層 (RMK00294) | 訂單:2508DFD008/001 CR2 <生產備註> 事項如下 . CNS AZ50 鍍層相當於 SYSCO AZ050 鍍層 (RMK00294) | 訂單:2508DFD008/001 CG1 <生產備註> 事項如下 . CNS AZ50 鍍層相當於 SYSCO AZ050 鍍層 (RMK00294) | 訂單:2508DFD008/001 CG2 <生產備註> 事項如下 . CNS AZ50 鍍層相當於 SYSCO AZ050 鍍層 (RMK00294) | 訂單:2508DFD008/001 CC1 <生產備註> 事項如下 . 若冷軋厚度≦0.3MM,且未加鋼套筒,請出口主操加貼"請勿堆疊"標籤 (RMK00070) . 1.本單若塗裝背面漆一律改為REVERSE COATING 例外訂單如下敘述 (RMK00163) . 2.例外訂單為R字頭超低光澤與PVDF (＞25μ)，背面漆可改 NATURE COATING，但搭配底漆避免遮蓋性不佳 (RMK00163) . ★品檢注意！JIS&CNS 訂單必須每滿50噸一定要再做一次TEST (RMK00259) . ** 正面噴字需管制在距板邊30mm內, 頭板、降速看板及尾板需量測噴字距板邊距離, NG時請暫留。 (RMK00358) . 【品檢】屋頂背板鋼捲缺陷之處理原則如下: (RMK00358) . 【品檢】1.鋼捲中間部份嚴重明顯缺陷(如塗佈不均,浮色,烘烤過度等目視明顯缺陷)一律不允許折讓處理,請先暫留鋼捲,並詳實記錄缺陷. (RMK00358) . 【品檢】2.外圈缺陷一律切除. (RMK00358) . 【品檢】3.內圈缺陷低於10米折讓處理,超過10米送RCL缺陷切除 (RMK00358) . 請參考歷史塗裝條件對應色差值，調整1W0862單一MASS(不含底漆)以不低於標準 85%為底線，以達到△ L 管制±0.5 以內的目標 (RMK00399) . 【抽氣量】白色系在CC1生產時,FINISH抽氣量請設定250,如生產中發生色差b值異常升高,請股長再加大抽氣量因應 (RMK00560) . 【背標正面噴印塗裝黏度】正面噴字之1W0862產品，其1W0862黏度需要45秒↑，避免噴字拖痕 (RMK00628) | 訂單:2508DFD008/001 CC2 <生產備註> 事項如下 . 若冷軋厚度≦0.3MM,且未加鋼套筒,請出口主操加貼"請勿堆疊"標籤 (RMK00070) . 1.本單若塗裝背面漆一律改為REVERSE COATING 例外訂單如下敘述 (RMK00163) . 2.例外訂單為R字頭超低光澤與PVDF (＞25μ)，背面漆可改 NATURE COATING，但搭配底漆避免遮蓋性不佳 (RMK00163) . ★品檢注意！JIS&CNS 訂單必須每滿50噸一定要再做一次TEST (RMK00259) . ** 正面噴字需管制在距板邊30mm內, 頭板、降速看板及尾板需量測噴字距板邊距離, NG時請暫留。 (RMK00358) . 【品檢】屋頂背板鋼捲缺陷之處理原則如下: (RMK00358) . 【品檢】1.鋼捲中間部份嚴重明顯缺陷(如塗佈不均,浮色,烘烤過度等目視明顯缺陷)一律不允許折讓處理,請先暫留鋼捲,並詳實記錄缺陷. (RMK00358) . 【品檢】2.外圈缺陷一律切除. (RMK00358) . 【品檢】3.內圈缺陷低於10米折讓處理,超過10米送RCL缺陷切除 (RMK00358) . 請參考歷史塗裝條件對應色差值，調整1W0862單一MASS(不含底漆)以不低於標準 85%為底線，以達到△ L 管制±0.5 以內的目標 (RMK00399) . 【抽氣量】白色系在CC1生產時,FINISH抽氣量請設定250,如生產中發生色差b值異常升高,請股長再加大抽氣量因應 (RMK00560) . 【背標正面噴印塗裝黏度】正面噴字之1W0862產品，其1W0862黏度需要45秒↑，避免噴字拖痕 (RMK00628) | 訂單:2508DFD008/001 RCL 無 <生產備註> 事項 | 訂單:2508DFD008/001 CCPK 無 <生產備註> 事項 | 訂單:2508DFD008/001 CGQC <品檢備註> 事項如下 . CNS AZ50 鍍層相當於 SYSCO AZ050 鍍層 (RMK00294) | 訂單:2508DFD008/001 CCQC <品檢備註> 事項如下 . 1.本單若塗裝背面漆一律改為REVERSE COATING 例外訂單如下敘述 (RMK00163) . 2.例外訂單為R字頭超低光澤與PVDF (＞25μ)，背面漆可改 NATURE COATING，但搭配底漆避免遮蓋性不佳 (RMK00163) . ★品檢注意！JIS&CNS 訂單必須每滿50噸一定要再做一次TEST (RMK00259) . ** 正面噴字需管制在距板邊30mm內, 頭板、降速看板及尾板需量測噴字距板邊距離, NG時請暫留。 (RMK00358) . 【品檢】屋頂背板鋼捲缺陷之處理原則如下: (RMK00358) . 【品檢】1.鋼捲中間部份嚴重明顯缺陷(如塗佈不均,浮色,烘烤過度等目視明顯缺陷)一律不允許折讓處理,請先暫留鋼捲,並詳實記錄缺陷. (RMK00358) . 【品檢】2.外圈缺陷一律切除. (RMK00358) . 【品檢】3.內圈缺陷低於10米折讓處理,超過10米送RCL缺陷切除 (RMK00358) . 請參考歷史塗裝條件對應色差值，調整1W0862單一MASS(不含底漆)以不低於標準 85%為底線，以達到△ L 管制±0.5 以內的目標 (RMK00399) . 【背標正面噴印塗裝黏度】正面噴字之1W0862產品，其1W0862黏度需要45秒↑，避免噴字拖痕 (RMK00628) | 訂單:2508DFD008/001 TOL 無 <生產備註> 事項 |  | 訂單 2508DFD008/001 修改記錄如下: 20250721 17:21:01 (21003) 退火碼: >> S1, 用途碼: >> COR004, 背面標示: >> CT01, 訂單背面顏色(五碼): >> BW736, 背面漆膜厚: >> NOM, 背面漆塗漆型式幾塗幾烤: >> 1, 鉻酸鹽: >> Z, 訂單厚度: >> 0.216, 訂單重: >> 70, 重量容許率(下限): >> 10, 重量容許率(上限): >> 10, 訂單寬度: >> 830, 鍍製方式: >> BC, 鋼捲內徑: >> 508, 鋼捲下限重: >> 3, 鋼捲上限重: >> 5, 壓花條件碼: >> -, 表面花紋: >> R, 綠色識別碼: >> -, 印刷輥號: >> -, 產品代碼: >> PPGL, 皮膜碼: >> -, 單位別: >> M, 油品種類: >> Z, 塗油量: >> Z, 包裝代碼: >> D4 , 保護膜碼: >> -, 客戶試片取樣型式: >> -, 調質碼: >> S, 套筒碼: >> P , 規格: >> CGLCC-10, 製造標準: >> CNS, 表面處理劑種類: >> Z, 表面處理劑塗佈量: >> Z, 伸長率測試: >> N, 硬度測試碼: >> N, 抗拉強度測試: >> N, 降伏強度測試: >> N, 厚度變異: >> -8, 訂單正面顏色(五碼): >> 1W086, 正面漆膜厚: >> NOM, 正面漆塗漆型式幾塗幾烤: >> 2, 修邊碼: >> Y, 重量碼: >> AW, 鋼捲捲向: >> I, 鍍層碼: >> AZ50, | H:厚度偏薄
PPGL | 2508DFD008/002 | 1. 警語：確認背面光澤若≧70，且CR≦0.38MM之訂單強制使用鋼套筒"S" (OFP00365)-{.不符.} 2. 大宗浪板（國內）背標限制使用...C0008 (OFP00551)-{.不符.} 3. 避免客戶下單用途別與色碼不符 (用途碼:COA034, 正面色碼:1G0662 不符)(OFP00029)-{.不符.} |  | 1. 訂單若有厚度變異，冷軋厚度公差比照烤漆計算公式 , 但最小為 1/2 公差做設定 (OFP00254)-{.不符.} 2. 警語：確認背面光澤若≧70，且CR≦0.38MM之訂單強制使用鋼套筒"S" (OFP00365)-{.不符.} 3. 高光新增備註（適用非直立式包裝）：請出口每顆鋼捲貼紅色 " 禁止疊放 " 貼紙，如果有套桶S最多2層 (OFP00366)-{.不符.} 4. "偏薄要求訂單" 鍍後厚度減 鍍後厚度下限需大於 0.02 MM,以免發生厚度不足狀況 (OFP00369)-{.不符.} 5. 大宗浪板（國內）背標限制使用...C0008 (OFP00551)-{.不符.} | 訂單:2508DFD008/002 CPL <生產備註> 事項如下 . 除HGI/ HGL 訂單邊緣不噴油. 其餘皆側緣噴油 (RMK00285) | 訂單:2508DFD008/002 CR1 <生產備註> 事項如下 . 1.PPGL 用途 大宗浪板 (國內) COA034為偏薄設定,由冷軋厚度設定確認 (RMK00513) . 1.1.訂單 AC 鍍鋅厚度公差管制0.52mm ± 0.10 (冷軋厚度設定 0.461mm) (RMK00513) . 1.2.訂單 AC 鍍鋅厚度公差管制0.42mm ± 0.10 (冷軋厚度設定 0.363mm) (RMK00513) | 訂單:2508DFD008/002 CR2 <生產備註> 事項如下 . 1.PPGL 用途 大宗浪板 (國內) COA034為偏薄設定,由冷軋厚度設定確認 (RMK00513) . 1.1.訂單 AC 鍍鋅厚度公差管制0.52mm ± 0.10 (冷軋厚度設定 0.461mm) (RMK00513) . 1.2.訂單 AC 鍍鋅厚度公差管制0.42mm ± 0.10 (冷軋厚度設定 0.363mm) (RMK00513) | 訂單:2508DFD008/002 CG1 <生產備註> 事項如下 . 1.PPGL 用途 大宗浪板 (國內) COA034為偏薄設定,由冷軋厚度設定確認 (RMK00513) . 1.1.訂單 AC 鍍鋅厚度公差管制0.52mm ± 0.10 (冷軋厚度設定 0.461mm) (RMK00513) . 1.2.訂單 AC 鍍鋅厚度公差管制0.42mm ± 0.10 (冷軋厚度設定 0.363mm) (RMK00513) . 1.3.注意SKP+T/L伸長率請控制=1.0~1.5%！因此單已經偏薄設定。但若板形問題需加大伸長率，可繼續生產事後再請回報 (RMK00513) | 訂單:2508DFD008/002 CG2 <生產備註> 事項如下 . 1.PPGL 用途 大宗浪板 (國內) COA034為偏薄設定,由冷軋厚度設定確認 (RMK00513) . 1.1.訂單 AC 鍍鋅厚度公差管制0.52mm ± 0.10 (冷軋厚度設定 0.461mm) (RMK00513) . 1.2.訂單 AC 鍍鋅厚度公差管制0.42mm ± 0.10 (冷軋厚度設定 0.363mm) (RMK00513) . 1.3.注意SKP+T/L伸長率請控制=1.0~1.5%！因此單已經偏薄設定。但若板形問題需加大伸長率，可繼續生產事後再請回報 (RMK00513) | 訂單:2508DFD008/002 CC1 <生產備註> 事項如下 . 【疊放】出口每顆鋼捲貼紅色 " 禁止疊放 " 貼紙，如果有套桶S最多2層 (RMK-E_CHIN) . 此色為高光澤主操請注意捲起張力的提高查表 (RMK00122) . 1.本單若塗裝背面漆一律改為REVERSE COATING 例外訂單如下敘述 (RMK00163) . 2.例外訂單為R字頭超低光澤與PVDF (＞25μ)，背面漆可改 NATURE COATING，但搭配底漆避免遮蓋性不佳 (RMK00163) . 1.PPGL 用途 大宗浪板 (國內) COA034為偏薄設定,由冷軋厚度設定確認 (RMK00513) . 1.1.訂單 AC 鍍鋅厚度公差管制0.52mm ± 0.10 (冷軋厚度設定 0.461mm) (RMK00513) . 1.2.訂單 AC 鍍鋅厚度公差管制0.42mm ± 0.10 (冷軋厚度設定 0.363mm) (RMK00513) | 訂單:2508DFD008/002 CC2 <生產備註> 事項如下 . 【疊放】出口每顆鋼捲貼紅色 " 禁止疊放 " 貼紙，如果有套桶S最多2層 (RMK-E_CHIN) . 此色為高光澤主操請注意捲起張力的提高查表 (RMK00122) . 1.本單若塗裝背面漆一律改為REVERSE COATING 例外訂單如下敘述 (RMK00163) . 2.例外訂單為R字頭超低光澤與PVDF (＞25μ)，背面漆可改 NATURE COATING，但搭配底漆避免遮蓋性不佳 (RMK00163) . 1.PPGL 用途 大宗浪板 (國內) COA034為偏薄設定,由冷軋厚度設定確認 (RMK00513) . 1.1.訂單 AC 鍍鋅厚度公差管制0.52mm ± 0.10 (冷軋厚度設定 0.461mm) (RMK00513) . 1.2.訂單 AC 鍍鋅厚度公差管制0.42mm ± 0.10 (冷軋厚度設定 0.363mm) (RMK00513) | 訂單:2508DFD008/002 RCL 無 <生產備註> 事項 | 訂單:2508DFD008/002 CCPK 無 <生產備註> 事項 | 訂單:2508DFD008/002 CGQC <品檢備註> 事項如下 . 1.PPGL 用途 大宗浪板 (國內) COA034為偏薄設定,由冷軋厚度設定確認 (RMK00513) . 1.1.訂單 AC 鍍鋅厚度公差管制0.52mm ± 0.10 (冷軋厚度設定 0.461mm) (RMK00513) . 1.2.訂單 AC 鍍鋅厚度公差管制0.42mm ± 0.10 (冷軋厚度設定 0.363mm) (RMK00513) . 1.3.注意SKP+T/L伸長率請控制=1.0~1.5%！因此單已經偏薄設定。但若板形問題需加大伸長率，可繼續生產事後再請回報 (RMK00513) | 訂單:2508DFD008/002 CCQC <品檢備註> 事項如下 . 【疊放】出口每顆鋼捲貼紅色 " 禁止疊放 " 貼紙，如果有套桶S最多2層 (RMK-E_CHIN) . 1.本單若塗裝背面漆一律改為REVERSE COATING 例外訂單如下敘述 (RMK00163) . 2.例外訂單為R字頭超低光澤與PVDF (＞25μ)，背面漆可改 NATURE COATING，但搭配底漆避免遮蓋性不佳 (RMK00163) . 1.PPGL 用途 大宗浪板 (國內) COA034為偏薄設定,由冷軋厚度設定確認 (RMK00513) . 1.1.訂單 AC 鍍鋅厚度公差管制0.52mm ± 0.10 (冷軋厚度設定 0.461mm) (RMK00513) . 1.2.訂單 AC 鍍鋅厚度公差管制0.42mm ± 0.10 (冷軋厚度設定 0.363mm) (RMK00513) | 訂單:2508DFD008/002 TOL 無 <生產備註> 事項 | 【疊放】出口每顆鋼捲貼紅色 " 禁止疊放 " 貼紙，如果有套桶S最多2層^^/CC1/CC2/CCQC/ <<.E_CHIN 2025/07/22 15:59.>> | 訂單 2508DFD008/002 修改記錄如下: 20250721 17:21:04 (21003) 退火碼: >> S1, 用途碼: >> COA034, 背面標示: >> C840, 訂單背面顏色(五碼): >> BW746, 背面漆膜厚: >> NOM, 背面漆塗漆型式幾塗幾烤: >> 1, 鉻酸鹽: >> Z, 訂單厚度: >> 0.326, 訂單重: >> 20, 重量容許率(下限): >> 10, 重量容許率(上限): >> 10, 訂單寬度: >> 914, 鍍製方式: >> BC, 鋼捲內徑: >> 508, 鋼捲下限重: >> 3, 鋼捲上限重: >> 5, 壓花條件碼: >> -, 表面花紋: >> R, 綠色識別碼: >> -, 印刷輥號: >> -, 產品代碼: >> PPGL, 皮膜碼: >> -, 單位別: >> M, 油品種類: >> Z, 塗油量: >> Z, 包裝代碼: >> D4 , 保護膜碼: >> -, 客戶試片取樣型式: >> -, 調質碼: >> S, 套筒碼: >> N , 規格: >> CGLC-10, 製造標準: >> SYSCO, 表面處理劑種類: >> Z, 表面處理劑塗佈量: >> Z, 伸長率測試: >> N, 硬度測試碼: >> N, 抗拉強度測試: >> N, 降伏強度測試: >> N, 厚度變異: >> -6.4, 訂單正面顏色(五碼): >> 1G066, 正面漆膜厚: >> NOM, 正面漆塗漆型式幾塗幾烤: >> 2, 修邊碼: >> Y, 重量碼: >> AW, 鋼捲捲向: >> I, 鍍層碼: >> AZ100, | H:厚度偏薄
PPGL | 2508DFD011/001 | 1. 警語：確認背面光澤若≧70，且CR≦0.38MM之訂單強制使用鋼套筒"S" (OFP00365)-{.不符.} 2. 大宗浪板（國內）背標限制使用...C0008 (OFP00551)-{.不符.} 3. 避免客戶下單用途別與色碼不符 (用途碼:COA034, 正面色碼:1G0662 不符)(OFP00029)-{.不符.} |  | 1. 訂單若有厚度變異，冷軋厚度公差比照烤漆計算公式 , 但最小為 1/2 公差做設定 (OFP00254)-{.不符.} 2. 警語：確認背面光澤若≧70，且CR≦0.38MM之訂單強制使用鋼套筒"S" (OFP00365)-{.不符.} 3. 高光新增備註（適用非直立式包裝）：請出口每顆鋼捲貼紅色 " 禁止疊放 " 貼紙，如果有套桶S最多2層 (OFP00366)-{.不符.} 4. "偏薄要求訂單" 鍍後厚度減 鍍後厚度下限需大於 0.02 MM,以免發生厚度不足狀況 (OFP00369)-{.不符.} 5. 大宗浪板（國內）背標限制使用...C0008 (OFP00551)-{.不符.} | 訂單:2508DFD011/001 CPL <生產備註> 事項如下 . 除HGI/ HGL 訂單邊緣不噴油. 其餘皆側緣噴油 (RMK00285) | 訂單:2508DFD011/001 CR1 <生產備註> 事項如下 . 1.PPGL 用途 大宗浪板 (國內) COA034為偏薄設定,由冷軋厚度設定確認 (RMK00513) . 1.1.訂單 AC 鍍鋅厚度公差管制0.52mm ± 0.10 (冷軋厚度設定 0.461mm) (RMK00513) . 1.2.訂單 AC 鍍鋅厚度公差管制0.42mm ± 0.10 (冷軋厚度設定 0.363mm) (RMK00513) | 訂單:2508DFD011/001 CR2 <生產備註> 事項如下 . 1.PPGL 用途 大宗浪板 (國內) COA034為偏薄設定,由冷軋厚度設定確認 (RMK00513) . 1.1.訂單 AC 鍍鋅厚度公差管制0.52mm ± 0.10 (冷軋厚度設定 0.461mm) (RMK00513) . 1.2.訂單 AC 鍍鋅厚度公差管制0.42mm ± 0.10 (冷軋厚度設定 0.363mm) (RMK00513) | 訂單:2508DFD011/001 CG1 <生產備註> 事項如下 . 1.PPGL 用途 大宗浪板 (國內) COA034為偏薄設定,由冷軋厚度設定確認 (RMK00513) . 1.1.訂單 AC 鍍鋅厚度公差管制0.52mm ± 0.10 (冷軋厚度設定 0.461mm) (RMK00513) . 1.2.訂單 AC 鍍鋅厚度公差管制0.42mm ± 0.10 (冷軋厚度設定 0.363mm) (RMK00513) . 1.3.注意SKP+T/L伸長率請控制=1.0~1.5%！因此單已經偏薄設定。但若板形問題需加大伸長率，可繼續生產事後再請回報 (RMK00513) | 訂單:2508DFD011/001 CG2 <生產備註> 事項如下 . 1.PPGL 用途 大宗浪板 (國內) COA034為偏薄設定,由冷軋厚度設定確認 (RMK00513) . 1.1.訂單 AC 鍍鋅厚度公差管制0.52mm ± 0.10 (冷軋厚度設定 0.461mm) (RMK00513) . 1.2.訂單 AC 鍍鋅厚度公差管制0.42mm ± 0.10 (冷軋厚度設定 0.363mm) (RMK00513) . 1.3.注意SKP+T/L伸長率請控制=1.0~1.5%！因此單已經偏薄設定。但若板形問題需加大伸長率，可繼續生產事後再請回報 (RMK00513) | 訂單:2508DFD011/001 CC1 <生產備註> 事項如下 . 【疊放】出口每顆鋼捲貼紅色 " 禁止疊放 " 貼紙，如果有套桶S最多2層 (RMK-E_CHIN) . 此色為高光澤主操請注意捲起張力的提高查表 (RMK00122) . 1.本單若塗裝背面漆一律改為REVERSE COATING 例外訂單如下敘述 (RMK00163) . 2.例外訂單為R字頭超低光澤與PVDF (＞25μ)，背面漆可改 NATURE COATING，但搭配底漆避免遮蓋性不佳 (RMK00163) . 1.PPGL 用途 大宗浪板 (國內) COA034為偏薄設定,由冷軋厚度設定確認 (RMK00513) . 1.1.訂單 AC 鍍鋅厚度公差管制0.52mm ± 0.10 (冷軋厚度設定 0.461mm) (RMK00513) . 1.2.訂單 AC 鍍鋅厚度公差管制0.42mm ± 0.10 (冷軋厚度設定 0.363mm) (RMK00513) | 訂單:2508DFD011/001 CC2 <生產備註> 事項如下 . 【疊放】出口每顆鋼捲貼紅色 " 禁止疊放 " 貼紙，如果有套桶S最多2層 (RMK-E_CHIN) . 此色為高光澤主操請注意捲起張力的提高查表 (RMK00122) . 1.本單若塗裝背面漆一律改為REVERSE COATING 例外訂單如下敘述 (RMK00163) . 2.例外訂單為R字頭超低光澤與PVDF (＞25μ)，背面漆可改 NATURE COATING，但搭配底漆避免遮蓋性不佳 (RMK00163) . 1.PPGL 用途 大宗浪板 (國內) COA034為偏薄設定,由冷軋厚度設定確認 (RMK00513) . 1.1.訂單 AC 鍍鋅厚度公差管制0.52mm ± 0.10 (冷軋厚度設定 0.461mm) (RMK00513) . 1.2.訂單 AC 鍍鋅厚度公差管制0.42mm ± 0.10 (冷軋厚度設定 0.363mm) (RMK00513) | 訂單:2508DFD011/001 RCL 無 <生產備註> 事項 | 訂單:2508DFD011/001 CCPK 無 <生產備註> 事項 | 訂單:2508DFD011/001 CGQC <品檢備註> 事項如下 . 1.PPGL 用途 大宗浪板 (國內) COA034為偏薄設定,由冷軋厚度設定確認 (RMK00513) . 1.1.訂單 AC 鍍鋅厚度公差管制0.52mm ± 0.10 (冷軋厚度設定 0.461mm) (RMK00513) . 1.2.訂單 AC 鍍鋅厚度公差管制0.42mm ± 0.10 (冷軋厚度設定 0.363mm) (RMK00513) . 1.3.注意SKP+T/L伸長率請控制=1.0~1.5%！因此單已經偏薄設定。但若板形問題需加大伸長率，可繼續生產事後再請回報 (RMK00513) | 訂單:2508DFD011/001 CCQC <品檢備註> 事項如下 . 1.本單若塗裝背面漆一律改為REVERSE COATING 例外訂單如下敘述 (RMK00163) . 2.例外訂單為R字頭超低光澤與PVDF (＞25μ)，背面漆可改 NATURE COATING，但搭配底漆避免遮蓋性不佳 (RMK00163) . 1.PPGL 用途 大宗浪板 (國內) COA034為偏薄設定,由冷軋厚度設定確認 (RMK00513) . 1.1.訂單 AC 鍍鋅厚度公差管制0.52mm ± 0.10 (冷軋厚度設定 0.461mm) (RMK00513) . 1.2.訂單 AC 鍍鋅厚度公差管制0.42mm ± 0.10 (冷軋厚度設定 0.363mm) (RMK00513) | 訂單:2508DFD011/001 TOL 無 <生產備註> 事項 | 【疊放】出口每顆鋼捲貼紅色 " 禁止疊放 " 貼紙，如果有套桶S最多2層^^/CC1/CC2/ <<.E_CHIN 2025/07/25 15:07.>> | 訂單 2508DFD011/001 修改記錄如下: 20250725 09:52:39 (25028) 退火碼: >> S1, 用途碼: >> COA034, 背面標示: >> C840, 訂單背面顏色(五碼): >> BW746, 背面漆膜厚: >> NOM, 背面漆塗漆型式幾塗幾烤: >> 1, 鉻酸鹽: >> Z, 訂單厚度: >> 0.42, 訂單重: >> 30, 重量容許率(下限): >> 10, 重量容許率(上限): >> 10, 訂單寬度: >> 914, 鍍製方式: >> AC, 鋼捲內徑: >> 508, 鋼捲下限重: >> 3, 鋼捲上限重: >> 5, 壓花條件碼: >> -, 表面花紋: >> R, 綠色識別碼: >> -, 印刷輥號: >> -, 產品代碼: >> PPGL, 皮膜碼: >> -, 單位別: >> M, 油品種類: >> Z, 塗油量: >> Z, 包裝代碼: >> D4 , 保護膜碼: >> -, 客戶試片取樣型式: >> -, 調質碼: >> S, 套筒碼: >> N , 規格: >> CGLC-10, 製造標準: >> SYSCO, 表面處理劑種類: >> Z, 表面處理劑塗佈量: >> Z, 伸長率測試: >> N, 硬度測試碼: >> N, 抗拉強度測試: >> N, 降伏強度測試: >> N, 厚度變異: >> -8.4, 訂單正面顏色(五碼): >> 1G066, 正面漆膜厚: >> NOM, 正面漆塗漆型式幾塗幾烤: >> 2, 修邊碼: >> Y, 重量碼: >> AW, 鋼捲捲向: >> I, 鍍層碼: >> AZ100, | H:厚度偏薄
PPGL | 2508DFD017/001 |  | 1. 部分大陸料含B元素超過CNS規範管制，故請原料CNS規範之訂單不要配大陸料 (OFP00684)-{.不符.} | 1. 訂單若有厚度變異，冷軋厚度公差比照烤漆計算公式 , 但最小為 1/2 公差做設定 (OFP00254)-{.不符.} 2. "偏薄要求訂單" 鍍後厚度減 鍍後厚度下限需大於 0.02 MM,以免發生厚度不足狀況 (OFP00369)-{.不符.} 3. 部分大陸料含B元素超過CNS規範管制，故請原料CNS規範之訂單不要配大陸料 (OFP00684)-{.不符.} | 訂單:2508DFD017/001 CPL <生產備註> 事項如下 . 除HGI/ HGL 訂單邊緣不噴油. 其餘皆側緣噴油 (RMK00285) | 訂單:2508DFD017/001 CR1 無 <生產備註> 事項 | 訂單:2508DFD017/001 CR2 無 <生產備註> 事項 | 訂單:2508DFD017/001 CG1 無 <生產備註> 事項 | 訂單:2508DFD017/001 CG2 無 <生產備註> 事項 | 訂單:2508DFD017/001 CC1 <生產備註> 事項如下 . 1.本單若塗裝背面漆一律改為REVERSE COATING 例外訂單如下敘述 (RMK00163) . 2.例外訂單為R字頭超低光澤與PVDF (＞25μ)，背面漆可改 NATURE COATING，但搭配底漆避免遮蓋性不佳 (RMK00163) . ★品檢注意！JIS&CNS 訂單必須每滿50噸一定要再做一次TEST (RMK00259) . 【品檢】 第一PASS(只塗底漆)仍需作外觀板面檢驗, 若發現缺陷以８８Ｂ處置作暫留 (RMK00345) . 【品檢】測試時依Base色差值管制, 超出管制值時,若TSD2 或 TDCC判定要生產, 請在測試及外觀報表簽名 (RMK00345) . 【品檢】 測試時最後成品要不要生產由 TSD2決定 (RMK00345) . 【品檢】正式生產後, 請保留第二分切試片，簽名當作此生產批對色板, 並請留意同批目視無明顯色差。 (RMK00345) . 【品檢】每一分切留30cm*全寬試片1片裁成A4一片 TO 業務 (RMK00345) . 2015年發生過訴賠。請出口使用鋼套桶前請檢查焊接處，以免捲取後產生折痕 (RMK00381) . 2.第2Pass (RMK00436) . 2.1.線速: 60mpm 印刷輥號: F24-C1300 (RMK00436) . 2.3.第2Pass生產，前處理不必塗裝。 (RMK00436) . 2.4.出口鋼捲請貼“禁止疊放”紅色標籤。收捲張力設定同rough matt。 (RMK00436) . 2.5.Base 2輥R塗裝，濾心50μ，稀釋Thinner為No.2B，粘度50±10”，PMT設定為232℃。 (RMK00436) . 2.6.Printer Head 2 印刷松木紋圖案 (NBT77S)。 (RMK00436) . 2.7.Printer Head 4 塗裝1E6172，PMT設定為232℃。 (RMK00436) . 2.8.1E6172 Clear有含骨材，塗裝黏度：先以原液塗裝視塗裝板面狀況作調整。 (RMK00436) . 2.9.Clear稀釋Thinner為No.2B，濾心125μ。 (RMK00436) . 1.第1Pass (RMK00595) . 1.1.線速85mpm，只塗裝正面5μ，背面僅前處理不塗漆。 (RMK00595) . 1.2.正面底漆以R塗裝方式，不允許繩紋或塗佈不均..等塗裝缺陷。 (RMK00595) . 1.3.塗佈量請控制95~105%。 (RMK00595) . 1.4.第1Pass生產不用噴背標。 (RMK00595) . 1.5.★生產印刷第一PASS時，出口請收內捲★ (RMK00595) | 訂單:2508DFD017/001 CC2 <生產備註> 事項如下 . 1.本單若塗裝背面漆一律改為REVERSE COATING 例外訂單如下敘述 (RMK00163) . 2.例外訂單為R字頭超低光澤與PVDF (＞25μ)，背面漆可改 NATURE COATING，但搭配底漆避免遮蓋性不佳 (RMK00163) . ★品檢注意！JIS&CNS 訂單必須每滿50噸一定要再做一次TEST (RMK00259) . 【品檢】 第一PASS(只塗底漆)仍需作外觀板面檢驗, 若發現缺陷以８８Ｂ處置作暫留 (RMK00345) . 【品檢】測試時依Base色差值管制, 超出管制值時,若TSD2 或 TDCC判定要生產, 請在測試及外觀報表簽名 (RMK00345) . 【品檢】 測試時最後成品要不要生產由 TSD2決定 (RMK00345) . 【品檢】正式生產後, 請保留第二分切試片，簽名當作此生產批對色板, 並請留意同批目視無明顯色差。 (RMK00345) . 【品檢】每一分切留30cm*全寬試片1片裁成A4一片 TO 業務 (RMK00345) . 2015年發生過訴賠。請出口使用鋼套桶前請檢查焊接處，以免捲取後產生折痕 (RMK00381) . 2.第2Pass (RMK00436) . 2.1.線速: 60mpm 印刷輥號: F24-C1300 (RMK00436) . 2.3.第2Pass生產，前處理不必塗裝。 (RMK00436) . 2.4.出口鋼捲請貼“禁止疊放”紅色標籤。收捲張力設定同rough matt。 (RMK00436) . 2.5.Base 2輥R塗裝，濾心50μ，稀釋Thinner為No.2B，粘度50±10”，PMT設定為232℃。 (RMK00436) . 2.6.Printer Head 2 印刷松木紋圖案 (NBT77S)。 (RMK00436) . 2.7.Printer Head 4 塗裝1E6172，PMT設定為232℃。 (RMK00436) . 2.8.1E6172 Clear有含骨材，塗裝黏度：先以原液塗裝視塗裝板面狀況作調整。 (RMK00436) . 2.9.Clear稀釋Thinner為No.2B，濾心125μ。 (RMK00436) . 1.第1Pass (RMK00595) . 1.1.線速85mpm，只塗裝正面5μ，背面僅前處理不塗漆。 (RMK00595) . 1.2.正面底漆以R塗裝方式，不允許繩紋或塗佈不均..等塗裝缺陷。 (RMK00595) . 1.3.塗佈量請控制95~105%。 (RMK00595) . 1.4.第1Pass生產不用噴背標。 (RMK00595) . 1.5.★生產印刷第一PASS時，出口請收內捲★ (RMK00595) | 訂單:2508DFD017/001 RCL 無 <生產備註> 事項 | 訂單:2508DFD017/001 CCPK 無 <生產備註> 事項 | 訂單:2508DFD017/001 CGQC 無 <品檢備註> 事項 | 訂單:2508DFD017/001 CCQC <品檢備註> 事項如下 . 1.本單若塗裝背面漆一律改為REVERSE COATING 例外訂單如下敘述 (RMK00163) . 2.例外訂單為R字頭超低光澤與PVDF (＞25μ)，背面漆可改 NATURE COATING，但搭配底漆避免遮蓋性不佳 (RMK00163) . ★品檢注意！JIS&CNS 訂單必須每滿50噸一定要再做一次TEST (RMK00259) . 【品檢】 第一PASS(只塗底漆)仍需作外觀板面檢驗, 若發現缺陷以８８Ｂ處置作暫留 (RMK00345) . 【品檢】測試時依Base色差值管制, 超出管制值時,若TSD2 或 TDCC判定要生產, 請在測試及外觀報表簽名 (RMK00345) . 【品檢】 測試時最後成品要不要生產由 TSD2決定 (RMK00345) . 【品檢】正式生產後, 請保留第二分切試片，簽名當作此生產批對色板, 並請留意同批目視無明顯色差。 (RMK00345) . 【品檢】每一分切留30cm*全寬試片1片裁成A4一片 TO 業務 (RMK00345) . 2.第2Pass (RMK00436) . 2.1.線速: 60mpm 印刷輥號: F24-C1300 (RMK00436) . 2.3.第2Pass生產，前處理不必塗裝。 (RMK00436) . 2.4.出口鋼捲請貼“禁止疊放”紅色標籤。收捲張力設定同rough matt。 (RMK00436) . 2.5.Base 2輥R塗裝，濾心50μ，稀釋Thinner為No.2B，粘度50±10”，PMT設定為232℃。 (RMK00436) . 2.6.Printer Head 2 印刷松木紋圖案 (NBT77S)。 (RMK00436) . 2.7.Printer Head 4 塗裝1E6172，PMT設定為232℃。 (RMK00436) . 2.8.1E6172 Clear有含骨材，塗裝黏度：先以原液塗裝視塗裝板面狀況作調整。 (RMK00436) . 2.9.Clear稀釋Thinner為No.2B，濾心125μ。 (RMK00436) . 1.第1Pass (RMK00595) . 1.1.線速85mpm，只塗裝正面5μ，背面僅前處理不塗漆。 (RMK00595) . 1.2.正面底漆以R塗裝方式，不允許繩紋或塗佈不均..等塗裝缺陷。 (RMK00595) . 1.3.塗佈量請控制95~105%。 (RMK00595) . 1.4.第1Pass生產不用噴背標。 (RMK00595) . 1.5.★生產印刷第一PASS時，出口請收內捲★ (RMK00595) | 訂單:2508DFD017/001 TOL 無 <生產備註> 事項 |  | 訂單 2508DFD017/001 修改記錄如下: 20250731 11:29:58 (21003) 退火碼: >> S1, 用途碼: >> COA020, 背面標示: >> C811, 訂單背面顏色(五碼): >> BW73X, 背面漆膜厚: >> 15, 背面漆塗漆型式幾塗幾烤: >> 2, 鉻酸鹽: >> Z, 訂單厚度: >> 0.35, 訂單重: >> 20, 重量容許率(下限): >> 10, 重量容許率(上限): >> 10, 訂單寬度: >> 1000, 鍍製方式: >> BC, 鋼捲內徑: >> 508, 鋼捲下限重: >> 3, 鋼捲上限重: >> 5, 壓花條件碼: >> -, 表面花紋: >> R, 綠色識別碼: >> -, 印刷輥號: >> F24-C1300, 產品代碼: >> PPGL, 皮膜碼: >> -, 單位別: >> M, 油品種類: >> Z, 塗油量: >> Z, 包裝代碼: >> D2 , 保護膜碼: >> -, 客戶試片取樣數量: >> 0, 客戶試片取樣型式: >> -, 調質碼: >> S, 套筒碼: >> S , 規格: >> CGLCC-20, 製造標準: >> CNS, 表面處理劑種類: >> Z, 表面處理劑塗佈量: >> Z, 伸長率測試: >> N, 硬度測試碼: >> N, 抗拉強度測試: >> N, 降伏強度測試: >> N, 厚度變異: >> -1.6, 訂單正面顏色(五碼): >> NBW3Y, 正面漆膜厚: >> NOM, 正面漆塗漆型式幾塗幾烤: >> 2, 修邊碼: >> Y, 重量碼: >> AW, 鋼捲捲向: >> I, 鍍層碼: >> AZ150, | H:厚度偏薄
PPGI | 2508DFD019/001 | 1. ●依旭台背面（正面漆塗料）發泡黏著性不佳（CC250503），要確認背面是否要發泡● (OFP00739)-{.不符.} | 1. 部分大陸料含B元素超過CNS規範管制，故請原料CNS規範之訂單不要配大陸料 (OFP00684)-{.不符.} | 1. 【提醒 審單人員】CR≧0.6 要於烤漆備註調降 PMT等相關。★KP抗塵PVDF不受此限 (OFP00509)-{.不符.} 2. 部分大陸料含B元素超過CNS規範管制，故請原料CNS規範之訂單不要配大陸料 (OFP00684)-{.不符.} 3. ●依旭台背面（正面漆塗料）發泡黏著性不佳（CC250503），要確認背面是否要發泡● (OFP00739)-{.不符.} | 訂單:2508DFD019/001 CPL <生產備註> 事項如下 . 避免刮痕及殘剪,注意修邊品質. (RMK00084) . 除HGI/ HGL 訂單邊緣不噴油. 其餘皆側緣噴油 (RMK00285) | 訂單:2508DFD019/001 CR1 <生產備註> 事項如下 . 不得有中波,加強板形及弓形度控制,記錄板面狀況 出口不可有鼓起. (RMK00084) . 完軋寬度超出管制值上限≦2mm時,冷軋繼續生產並填寫品質異常通報單給鍍鋅線,以便調整張力與板溫 (RMK00278) | 訂單:2508DFD019/001 CR2 <生產備註> 事項如下 . 不得有中波,加強板形及弓形度控制,記錄板面狀況 出口不可有鼓起. (RMK00084) . 完軋寬度超出管制值上限≦2mm時,冷軋繼續生產並填寫品質異常通報單給鍍鋅線,以便調整張力與板溫 (RMK00278) | 訂單:2508DFD019/001 CG1 <生產備註> 事項如下 . 平板類,鍍鋅生產時SKIN PASS & T/L 請依據鍍鋅標準規定生產. (RMK00084) . 弓形度≦4MM/300MM 波高≦4MM 急峻度≦0.5%. (RMK00084) . 每二顆母鋼捲需切2M板量測急峻度,並記錄於外觀檢查記錄表內. (RMK00084) . 出口鋼捲盤捲後目視不允許有鼓起. (RMK00084) . 本單於烤漆正背面都塗裝正面漆，因此鍍鋅請管制背面表面品質比照正面 (RMK00363) | 訂單:2508DFD019/001 CG2 <生產備註> 事項如下 . 平板類,鍍鋅生產時SKIN PASS & T/L 請依據鍍鋅標準規定生產. (RMK00084) . 弓形度≦4MM/300MM 波高≦4MM 急峻度≦0.5%. (RMK00084) . 每二顆母鋼捲需切2M板量測急峻度,並記錄於外觀檢查記錄表內. (RMK00084) . 出口鋼捲盤捲後目視不允許有鼓起. (RMK00084) . 本單於烤漆正背面都塗裝正面漆，因此鍍鋅請管制背面表面品質比照正面 (RMK00363) | 訂單:2508DFD019/001 CC1 <生產備註> 事項如下 . 【PMT】1.1.因為CR厚 1.161 mm，TOP 標準PMT以215℃去計算 (RMK-E_CHIN) . 冷軋厚度 > 0.8mm 內圈須插入二張瓦楞紙,防止端板印痕.客戶為益大時不可加瓦楞紙 (RMK00059) . 出口鋼捲盤捲後目視不允許有鼓起. (RMK00084) . 1.本單若塗裝背面漆一律改為REVERSE COATING 例外訂單如下敘述 (RMK00163) . 2.例外訂單為R字頭超低光澤與PVDF (＞25μ)，背面漆可改 NATURE COATING，但搭配底漆避免遮蓋性不佳 (RMK00163) . ★品檢注意！JIS&CNS 訂單必須每滿50噸一定要再做一次TEST (RMK00259) . 【PMT】1.2.CC2計算完後面漆每個ZONE 爐溫各降8℃為最終爐溫 (RMK00568) . 【PMT】1.3.CC2因爐溫各降8℃為最終爐溫，請股長於TEST時 確實量測板溫 (RMK00568) . 【PMT】1.4.若發現PMT不足，請上調ZONE溫度並回饋工程師 (RMK00568) . 【PMT】1.5.品檢注意！因標準PMT有下修請注意MEK測試 (RMK00568) . 【PMT】1.6.厚板少生產，請領班量測板溫並記錄之 (RMK00568) | 訂單:2508DFD019/001 CC2 <生產備註> 事項如下 . 【PMT】1.1.因為CR厚 1.161 mm，TOP 標準PMT以215℃去計算 (RMK-E_CHIN) . 冷軋厚度 > 0.8mm 內圈須插入二張瓦楞紙,防止端板印痕.客戶為益大時不可加瓦楞紙 (RMK00059) . 出口鋼捲盤捲後目視不允許有鼓起. (RMK00084) . 1.本單若塗裝背面漆一律改為REVERSE COATING 例外訂單如下敘述 (RMK00163) . 2.例外訂單為R字頭超低光澤與PVDF (＞25μ)，背面漆可改 NATURE COATING，但搭配底漆避免遮蓋性不佳 (RMK00163) . 20120627晨會決議 CC2生產 PPGI 時請使用表調 (RMK00191) . ★品檢注意！JIS&CNS 訂單必須每滿50噸一定要再做一次TEST (RMK00259) . 【PMT】1.2.CC2計算完後面漆每個ZONE 爐溫各降8℃為最終爐溫 (RMK00568) . 【PMT】1.3.CC2因爐溫各降8℃為最終爐溫，請股長於TEST時 確實量測板溫 (RMK00568) . 【PMT】1.4.若發現PMT不足，請上調ZONE溫度並回饋工程師 (RMK00568) . 【PMT】1.5.品檢注意！因標準PMT有下修請注意MEK測試 (RMK00568) . 【PMT】1.6.厚板少生產，請領班量測板溫並記錄之 (RMK00568) | 訂單:2508DFD019/001 RCL <生產備註> 事項如下 . 冷軋厚度 > 0.8mm 內圈須插入二張瓦楞紙,防止端板印痕.客戶為益大時不可加瓦楞紙 (RMK00059) | 訂單:2508DFD019/001 CCPK 無 <生產備註> 事項 | 訂單:2508DFD019/001 CGQC <品檢備註> 事項如下 . 本單於烤漆正背面都塗裝正面漆，因此鍍鋅請管制背面表面品質比照正面 (RMK00363) | 訂單:2508DFD019/001 CCQC <品檢備註> 事項如下 . 【PMT】1.1.因為CR厚 1.161 mm，TOP 標準PMT以215℃去計算 (RMK-E_CHIN) . 冷軋厚度 > 0.8mm 內圈須插入二張瓦楞紙,防止端板印痕.客戶為益大時不可加瓦楞紙 (RMK00059) . 1.本單若塗裝背面漆一律改為REVERSE COATING 例外訂單如下敘述 (RMK00163) . 2.例外訂單為R字頭超低光澤與PVDF (＞25μ)，背面漆可改 NATURE COATING，但搭配底漆避免遮蓋性不佳 (RMK00163) . ★品檢注意！JIS&CNS 訂單必須每滿50噸一定要再做一次TEST (RMK00259) . 【PMT】1.2.CC2計算完後面漆每個ZONE 爐溫各降8℃為最終爐溫 (RMK00568) . 【PMT】1.3.CC2因爐溫各降8℃為最終爐溫，請股長於TEST時 確實量測板溫 (RMK00568) . 【PMT】1.4.若發現PMT不足，請上調ZONE溫度並回饋工程師 (RMK00568) . 【PMT】1.5.品檢注意！因標準PMT有下修請注意MEK測試 (RMK00568) . 【PMT】1.6.厚板少生產，請領班量測板溫並記錄之 (RMK00568) | 訂單:2508DFD019/001 TOL 無 <生產備註> 事項 | 【PMT】1.1.因為CR厚 1.161 mm，TOP 標準PMT以215℃去計算^^/CC1/CC2/CCQC/^^ <<.E_CHIN 2025/08/05 08:38.>> | 訂單 2508DFD019/001 修改記錄如下: 20250731 16:54:02 (24025) 退火碼: >> S1, 用途碼: >> COT001, 背面標示: >> C817, 訂單背面顏色(五碼): >> 5C161, 背面漆膜厚: >> NOM, 背面漆塗漆型式幾塗幾烤: >> 2, 鉻酸鹽: >> Z, 訂單厚度: >> 1.15, 訂單重: >> 20, 重量容許率(下限): >> 10, 重量容許率(上限): >> 10, 訂單寬度: >> 1219, 鍍製方式: >> BC, 鋼捲內徑: >> 610, 鋼捲下限重: >> 7, 鋼捲上限重: >> 11, 壓花條件碼: >> -, 表面花紋: >> Z, 綠色識別碼: >> -, 印刷輥號: >> -, 產品代碼: >> PPGI, 皮膜碼: >> -, 單位別: >> M, 油品種類: >> Z, 塗油量: >> Z, 包裝代碼: >> D2 , 保護膜碼: >> -, 客戶試片取樣型式: >> -, 調質碼: >> S, 套筒碼: >> N , 規格: >> CGC440-20, 製造標準: >> CNS, 表面處理劑種類: >> Z, 表面處理劑塗佈量: >> Z, 伸長率測試: >> N, 硬度測試碼: >> N, 抗拉強度測試: >> N, 降伏強度測試: >> N, 厚度變異: >> 0, 訂單正面顏色(五碼): >> 5C161, 正面漆膜厚: >> NOM, 正面漆塗漆型式幾塗幾烤: >> 2, 修邊碼: >> Y, 重量碼: >> AW, 鋼捲捲向: >> I, 鍍層碼: >> Z25, | *:
PPGI | 2508DFD019/002 | 1. ●依旭台背面（正面漆塗料）發泡黏著性不佳（CC250503），要確認背面是否要發泡● (OFP00739)-{.不符.} | 1. 部分大陸料含B元素超過CNS規範管制，故請原料CNS規範之訂單不要配大陸料 (OFP00684)-{.不符.} | 1. 【提醒 審單人員】CR≧0.6 要於烤漆備註調降 PMT等相關。★KP抗塵PVDF不受此限 (OFP00509)-{.不符.} 2. 部分大陸料含B元素超過CNS規範管制，故請原料CNS規範之訂單不要配大陸料 (OFP00684)-{.不符.} 3. ●依旭台背面（正面漆塗料）發泡黏著性不佳（CC250503），要確認背面是否要發泡● (OFP00739)-{.不符.} | 訂單:2508DFD019/002 CPL <生產備註> 事項如下 . 避免刮痕及殘剪,注意修邊品質. (RMK00084) . 除HGI/ HGL 訂單邊緣不噴油. 其餘皆側緣噴油 (RMK00285) | 訂單:2508DFD019/002 CR1 <生產備註> 事項如下 . 不得有中波,加強板形及弓形度控制,記錄板面狀況 出口不可有鼓起. (RMK00084) . 完軋寬度超出管制值上限≦2mm時,冷軋繼續生產並填寫品質異常通報單給鍍鋅線,以便調整張力與板溫 (RMK00278) | 訂單:2508DFD019/002 CR2 <生產備註> 事項如下 . 不得有中波,加強板形及弓形度控制,記錄板面狀況 出口不可有鼓起. (RMK00084) . 完軋寬度超出管制值上限≦2mm時,冷軋繼續生產並填寫品質異常通報單給鍍鋅線,以便調整張力與板溫 (RMK00278) | 訂單:2508DFD019/002 CG1 <生產備註> 事項如下 . 平板類,鍍鋅生產時SKIN PASS & T/L 請依據鍍鋅標準規定生產. (RMK00084) . 弓形度≦4MM/300MM 波高≦4MM 急峻度≦0.5%. (RMK00084) . 每二顆母鋼捲需切2M板量測急峻度,並記錄於外觀檢查記錄表內. (RMK00084) . 出口鋼捲盤捲後目視不允許有鼓起. (RMK00084) . 本單於烤漆正背面都塗裝正面漆，因此鍍鋅請管制背面表面品質比照正面 (RMK00363) | 訂單:2508DFD019/002 CG2 <生產備註> 事項如下 . 平板類,鍍鋅生產時SKIN PASS & T/L 請依據鍍鋅標準規定生產. (RMK00084) . 弓形度≦4MM/300MM 波高≦4MM 急峻度≦0.5%. (RMK00084) . 每二顆母鋼捲需切2M板量測急峻度,並記錄於外觀檢查記錄表內. (RMK00084) . 出口鋼捲盤捲後目視不允許有鼓起. (RMK00084) . 本單於烤漆正背面都塗裝正面漆，因此鍍鋅請管制背面表面品質比照正面 (RMK00363) | 訂單:2508DFD019/002 CC1 <生產備註> 事項如下 . 【PMT】1.1.因為CR厚 0.961 mm，TOP 標準PMT以217℃去計算 (RMK-E_CHIN) . 冷軋厚度 > 0.8mm 內圈須插入二張瓦楞紙,防止端板印痕.客戶為益大時不可加瓦楞紙 (RMK00059) . 出口鋼捲盤捲後目視不允許有鼓起. (RMK00084) . 1.本單若塗裝背面漆一律改為REVERSE COATING 例外訂單如下敘述 (RMK00163) . 2.例外訂單為R字頭超低光澤與PVDF (＞25μ)，背面漆可改 NATURE COATING，但搭配底漆避免遮蓋性不佳 (RMK00163) . ★品檢注意！JIS&CNS 訂單必須每滿50噸一定要再做一次TEST (RMK00259) . 【PMT】1.2.CC2計算完後面漆每個ZONE 爐溫各降8℃為最終爐溫 (RMK00568) . 【PMT】1.3.CC2因爐溫各降8℃為最終爐溫，請股長於TEST時 確實量測板溫 (RMK00568) . 【PMT】1.4.若發現PMT不足，請上調ZONE溫度並回饋工程師 (RMK00568) . 【PMT】1.5.品檢注意！因標準PMT有下修請注意MEK測試 (RMK00568) . 【PMT】1.6.厚板少生產，請領班量測板溫並記錄之 (RMK00568) | 訂單:2508DFD019/002 CC2 <生產備註> 事項如下 . 【PMT】1.1.因為CR厚 0.961 mm，TOP 標準PMT以217℃去計算 (RMK-E_CHIN) . 冷軋厚度 > 0.8mm 內圈須插入二張瓦楞紙,防止端板印痕.客戶為益大時不可加瓦楞紙 (RMK00059) . 出口鋼捲盤捲後目視不允許有鼓起. (RMK00084) . 1.本單若塗裝背面漆一律改為REVERSE COATING 例外訂單如下敘述 (RMK00163) . 2.例外訂單為R字頭超低光澤與PVDF (＞25μ)，背面漆可改 NATURE COATING，但搭配底漆避免遮蓋性不佳 (RMK00163) . 20120627晨會決議 CC2生產 PPGI 時請使用表調 (RMK00191) . ★品檢注意！JIS&CNS 訂單必須每滿50噸一定要再做一次TEST (RMK00259) . 【PMT】1.2.CC2計算完後面漆每個ZONE 爐溫各降8℃為最終爐溫 (RMK00568) . 【PMT】1.3.CC2因爐溫各降8℃為最終爐溫，請股長於TEST時 確實量測板溫 (RMK00568) . 【PMT】1.4.若發現PMT不足，請上調ZONE溫度並回饋工程師 (RMK00568) . 【PMT】1.5.品檢注意！因標準PMT有下修請注意MEK測試 (RMK00568) . 【PMT】1.6.厚板少生產，請領班量測板溫並記錄之 (RMK00568) | 訂單:2508DFD019/002 RCL <生產備註> 事項如下 . 冷軋厚度 > 0.8mm 內圈須插入二張瓦楞紙,防止端板印痕.客戶為益大時不可加瓦楞紙 (RMK00059) | 訂單:2508DFD019/002 CCPK 無 <生產備註> 事項 | 訂單:2508DFD019/002 CGQC <品檢備註> 事項如下 . 本單於烤漆正背面都塗裝正面漆，因此鍍鋅請管制背面表面品質比照正面 (RMK00363) | 訂單:2508DFD019/002 CCQC <品檢備註> 事項如下 . 【PMT】1.1.因為CR厚 0.961 mm，TOP 標準PMT以217℃去計算 (RMK-E_CHIN) . 冷軋厚度 > 0.8mm 內圈須插入二張瓦楞紙,防止端板印痕.客戶為益大時不可加瓦楞紙 (RMK00059) . 1.本單若塗裝背面漆一律改為REVERSE COATING 例外訂單如下敘述 (RMK00163) . 2.例外訂單為R字頭超低光澤與PVDF (＞25μ)，背面漆可改 NATURE COATING，但搭配底漆避免遮蓋性不佳 (RMK00163) . ★品檢注意！JIS&CNS 訂單必須每滿50噸一定要再做一次TEST (RMK00259) . 【PMT】1.2.CC2計算完後面漆每個ZONE 爐溫各降8℃為最終爐溫 (RMK00568) . 【PMT】1.3.CC2因爐溫各降8℃為最終爐溫，請股長於TEST時 確實量測板溫 (RMK00568) . 【PMT】1.4.若發現PMT不足，請上調ZONE溫度並回饋工程師 (RMK00568) . 【PMT】1.5.品檢注意！因標準PMT有下修請注意MEK測試 (RMK00568) . 【PMT】1.6.厚板少生產，請領班量測板溫並記錄之 (RMK00568) | 訂單:2508DFD019/002 TOL 無 <生產備註> 事項 | 【PMT】1.1.因為CR厚 0.961 mm，TOP 標準PMT以217℃去計算^^/CC1/CC2/CCQC/^^ <<.E_CHIN 2025/08/05 10:18.>> | 訂單 2508DFD019/002 修改記錄如下: 20250731 16:54:04 (24025) 退火碼: >> S1, 用途碼: >> COT001, 背面標示: >> C817, 訂單背面顏色(五碼): >> 5C161, 背面漆膜厚: >> NOM, 背面漆塗漆型式幾塗幾烤: >> 2, 鉻酸鹽: >> Z, 訂單厚度: >> 0.951, 訂單重: >> 20, 重量容許率(下限): >> 10, 重量容許率(上限): >> 10, 訂單寬度: >> 914, 鍍製方式: >> BC, 鋼捲內徑: >> 610, 鋼捲下限重: >> 3, 鋼捲上限重: >> 5, 壓花條件碼: >> -, 表面花紋: >> Z, 綠色識別碼: >> -, 印刷輥號: >> -, 產品代碼: >> PPGI, 皮膜碼: >> -, 單位別: >> M, 油品種類: >> Z, 塗油量: >> Z, 包裝代碼: >> D2 , 保護膜碼: >> -, 客戶試片取樣型式: >> -, 調質碼: >> S, 套筒碼: >> N , 規格: >> CGC440-20, 製造標準: >> CNS, 表面處理劑種類: >> Z, 表面處理劑塗佈量: >> Z, 伸長率測試: >> N, 硬度測試碼: >> N, 抗拉強度測試: >> N, 降伏強度測試: >> N, 厚度變異: >> 0, 訂單正面顏色(五碼): >> 5C161, 正面漆膜厚: >> NOM, 正面漆塗漆型式幾塗幾烤: >> 2, 修邊碼: >> Y, 重量碼: >> AW, 鋼捲捲向: >> I, 鍍層碼: >> Z25, | *:
PPGL | 2508DFD021/001 | 1. 提醒：CNS 第三類保固 PPGL AZ150（含）以上，PPGI Z27 （含）以上 TOP ≧25U , BK 兩層塗裝 (OFP00448)-{.不符.} 2. 再三提醒確認！CNS &JIS 塗裝 PVDF 需要"3類"耐候等級。並注意鍍層或膜厚是否符合.... (OFP00568)-{.不符.} | 1. 部分大陸料含B元素超過CNS規範管制，故請原料CNS規範之訂單不要配大陸料 (OFP00684)-{.不符.} | 1. 提醒：CNS 第三類保固 PPGL AZ150（含）以上，PPGI Z27 （含）以上 TOP ≧25U , BK 兩層塗裝 (OFP00448)-{.不符.} 2. 再三提醒確認！CNS &JIS 塗裝 PVDF 需要"3類"耐候等級。並注意鍍層或膜厚是否符合.... (OFP00568)-{.不符.} 3. 饕 2310DFD045 產出暫留過久鋼捲 (OFP00671)-{.不符.} 4. 部分大陸料含B元素超過CNS規範管制，故請原料CNS規範之訂單不要配大陸料 (OFP00684)-{.不符.} | 訂單:2508DFD021/001 CPL <生產備註> 事項如下 . 除HGI/ HGL 訂單邊緣不噴油. 其餘皆側緣噴油 (RMK00285) | 訂單:2508DFD021/001 CR1 <生產備註> 事項如下 . 完軋寬度超出管制值上限≦2mm時,冷軋繼續生產並填寫品質異常通報單給鍍鋅線,以便調整張力與板溫 (RMK00278) | 訂單:2508DFD021/001 CR2 <生產備註> 事項如下 . 完軋寬度超出管制值上限≦2mm時,冷軋繼續生產並填寫品質異常通報單給鍍鋅線,以便調整張力與板溫 (RMK00278) | 訂單:2508DFD021/001 CG1 <生產備註> 事項如下 . 平板類,鍍鋅生產時SKIN PASS & T/L 請依據鍍鋅標準規定生產 (RMK00100) . 鍍鋅表面不可有鋅痕、壓痕、凹陷、及刮傷 、應變痕等。 (RMK00100) . 出口鋼捲盤捲後目視不允許有鼓起. (RMK00100) | 訂單:2508DFD021/001 CG2 <生產備註> 事項如下 . 平板類,鍍鋅生產時SKIN PASS & T/L 請依據鍍鋅標準規定生產 (RMK00100) . 鍍鋅表面不可有鋅痕、壓痕、凹陷、及刮傷 、應變痕等。 (RMK00100) . 出口鋼捲盤捲後目視不允許有鼓起. (RMK00100) | 訂單:2508DFD021/001 CC1 <生產備註> 事項如下 . 1.本單若塗裝背面漆一律改為REVERSE COATING 例外訂單如下敘述 (RMK00163) . 2.例外訂單為R字頭超低光澤與PVDF (＞25μ)，背面漆可改 NATURE COATING，但搭配底漆避免遮蓋性不佳 (RMK00163) . ★品檢注意！JIS&CNS 訂單必須每滿50噸一定要再做一次TEST (RMK00259) . 1.有客戶要下CNS第3類,以下備註麻煩CCP與TSD遵循,謝謝! (RMK00394) . 1.1.面漆塗佈量務必>=90%（如果背面用面漆也一樣） (RMK00394) . 1.2.務必留30cm*全寬試片1片,供實驗室委託確認SST與QUV性能。並於試片上註明"SST 2000HRS、QUV 1500HRS" (RMK00394) . 【PMT】本單面漆為"PVDF"，經會議決議需量測板溫並記錄之。每一張排程需量測一次否則追究責任 (RMK00503) . 【抽氣量】白色系在CC1生產時,FINISH抽氣量請設定250,如生產中發生色差b值異常升高,請股長再加大抽氣量因應 (RMK00560) | 訂單:2508DFD021/001 CC2 <生產備註> 事項如下 . 1.本單若塗裝背面漆一律改為REVERSE COATING 例外訂單如下敘述 (RMK00163) . 2.例外訂單為R字頭超低光澤與PVDF (＞25μ)，背面漆可改 NATURE COATING，但搭配底漆避免遮蓋性不佳 (RMK00163) . ★品檢注意！JIS&CNS 訂單必須每滿50噸一定要再做一次TEST (RMK00259) . 1.有客戶要下CNS第3類,以下備註麻煩CCP與TSD遵循,謝謝! (RMK00394) . 1.1.面漆塗佈量務必>=90%（如果背面用面漆也一樣） (RMK00394) . 1.2.務必留30cm*全寬試片1片,供實驗室委託確認SST與QUV性能。並於試片上註明"SST 2000HRS、QUV 1500HRS" (RMK00394) . 【PMT】本單面漆為"PVDF"，經會議決議需量測板溫並記錄之。每一張排程需量測一次否則追究責任 (RMK00503) . 【抽氣量】白色系在CC1生產時,FINISH抽氣量請設定250,如生產中發生色差b值異常升高,請股長再加大抽氣量因應 (RMK00560) | 訂單:2508DFD021/001 RCL 無 <生產備註> 事項 | 訂單:2508DFD021/001 CCPK 無 <生產備註> 事項 | 訂單:2508DFD021/001 CGQC 無 <品檢備註> 事項 | 訂單:2508DFD021/001 CCQC <品檢備註> 事項如下 . 1.本單若塗裝背面漆一律改為REVERSE COATING 例外訂單如下敘述 (RMK00163) . 2.例外訂單為R字頭超低光澤與PVDF (＞25μ)，背面漆可改 NATURE COATING，但搭配底漆避免遮蓋性不佳 (RMK00163) . ★品檢注意！JIS&CNS 訂單必須每滿50噸一定要再做一次TEST (RMK00259) . 1.有客戶要下CNS第3類,以下備註麻煩CCP與TSD遵循,謝謝! (RMK00394) . 1.1.面漆塗佈量務必>=90%（如果背面用面漆也一樣） (RMK00394) . 1.2.務必留30cm*全寬試片1片,供實驗室委託確認SST與QUV性能。並於試片上註明"SST 2000HRS、QUV 1500HRS" (RMK00394) . 【PMT】本單面漆為"PVDF"，經會議決議需量測板溫並記錄之。每一張排程需量測一次否則追究責任 (RMK00503) | 訂單:2508DFD021/001 TOL 無 <生產備註> 事項 |  | 訂單 2508DFD021/001 修改記錄如下: 20250801 15:13:26 (24025) 退火碼: >> S1, 用途碼: >> CIA008, 背面標示: >> C815, 訂單背面顏色(五碼): >> BW73Y, 背面漆膜厚: >> 12.5, 背面漆塗漆型式幾塗幾烤: >> 2, 鉻酸鹽: >> Z, 訂單厚度: >> 0.576, 訂單重: >> 36, 重量容許率(下限): >> 10, 重量容許率(上限): >> 10, 訂單寬度: >> 914, 鍍製方式: >> AC, 鋼捲內徑: >> 508, 鋼捲下限重: >> 3, 鋼捲上限重: >> 5, 壓花條件碼: >> -, 表面花紋: >> R, 綠色識別碼: >> -, 印刷輥號: >> -, 產品代碼: >> PPGL, 皮膜碼: >> -, 單位別: >> M, 油品種類: >> Z, 塗油量: >> Z, 包裝代碼: >> D2 , 保護膜碼: >> -, 客戶試片取樣型式: >> -, 調質碼: >> S, 套筒碼: >> R , 規格: >> CGLC400-30, 製造標準: >> CNS, 表面處理劑種類: >> Z, 表面處理劑塗佈量: >> Z, 伸長率測試: >> N, 硬度測試碼: >> N, 抗拉強度測試: >> N, 降伏強度測試: >> N, 厚度變異: >> -1.4, 訂單正面顏色(五碼): >> FW266, 正面漆膜厚: >> 25, 正面漆塗漆型式幾塗幾烤: >> 2, 修邊碼: >> Y, 重量碼: >> AW, 鋼捲捲向: >> I, 鍍層碼: >> AZ150, 20250801 16:42:22 (24025) 厚度變異: -1.4 >> , | *:
PPGL | 2508DFD022/001 | 1. 提醒：CNS 第三類保固 PPGL AZ150（含）以上，PPGI Z27 （含）以上 TOP ≧25U , BK 兩層塗裝 (OFP00448)-{.不符.} 2. 再三提醒確認！CNS &JIS 塗裝 PVDF 需要"3類"耐候等級。並注意鍍層或膜厚是否符合.... (OFP00568)-{.不符.} 3. 單捲限重檢核 (原料重:18.5~23.5, 分切困難:20.00~21.00, 單捲限重:4.00~5.00)(OFP00031)-{.不符.} | 1. 部分大陸料含B元素超過CNS規範管制，故請原料CNS規範之訂單不要配大陸料 (OFP00684)-{.不符.} | 1. 提醒：CNS 第三類保固 PPGL AZ150（含）以上，PPGI Z27 （含）以上 TOP ≧25U , BK 兩層塗裝 (OFP00448)-{.不符.} 2. 再三提醒確認！CNS &JIS 塗裝 PVDF 需要"3類"耐候等級。並注意鍍層或膜厚是否符合.... (OFP00568)-{.不符.} 3. 部分大陸料含B元素超過CNS規範管制，故請原料CNS規範之訂單不要配大陸料 (OFP00684)-{.不符.} | 訂單:2508DFD022/001 CPL <生產備註> 事項如下 . 除HGI/ HGL 訂單邊緣不噴油. 其餘皆側緣噴油 (RMK00285) | 訂單:2508DFD022/001 CR1 <生產備註> 事項如下 . 完軋寬度超出管制值上限≦2mm時,冷軋繼續生產並填寫品質異常通報單給鍍鋅線,以便調整張力與板溫 (RMK00278) | 訂單:2508DFD022/001 CR2 <生產備註> 事項如下 . 完軋寬度超出管制值上限≦2mm時,冷軋繼續生產並填寫品質異常通報單給鍍鋅線,以便調整張力與板溫 (RMK00278) | 訂單:2508DFD022/001 CG1 <生產備註> 事項如下 . 平板類,鍍鋅生產時SKIN PASS & T/L 請依據鍍鋅標準規定生產 (RMK00100) . 鍍鋅表面不可有鋅痕、壓痕、凹陷、及刮傷 、應變痕等。 (RMK00100) . 出口鋼捲盤捲後目視不允許有鼓起. (RMK00100) | 訂單:2508DFD022/001 CG2 <生產備註> 事項如下 . 平板類,鍍鋅生產時SKIN PASS & T/L 請依據鍍鋅標準規定生產 (RMK00100) . 鍍鋅表面不可有鋅痕、壓痕、凹陷、及刮傷 、應變痕等。 (RMK00100) . 出口鋼捲盤捲後目視不允許有鼓起. (RMK00100) | 訂單:2508DFD022/001 CC1 <生產備註> 事項如下 . 【分切】經確認HR重 18.5~23.5 噸，分切4～5噸剛剛好。但若有分切困難時請找 玲翎 (RMK-E_CHIN) . 1.本單若塗裝背面漆一律改為REVERSE COATING 例外訂單如下敘述 (RMK00163) . 2.例外訂單為R字頭超低光澤與PVDF (＞25μ)，背面漆可改 NATURE COATING，但搭配底漆避免遮蓋性不佳 (RMK00163) . ★品檢注意！JIS&CNS 訂單必須每滿50噸一定要再做一次TEST (RMK00259) . 1.有客戶要下CNS第3類,以下備註麻煩CCP與TSD遵循,謝謝! (RMK00394) . 1.1.面漆塗佈量務必>=90%（如果背面用面漆也一樣） (RMK00394) . 1.2.務必留30cm*全寬試片1片,供實驗室委託確認SST與QUV性能。並於試片上註明"SST 2000HRS、QUV 1500HRS" (RMK00394) . 【PMT】本單面漆為"PVDF"，經會議決議需量測板溫並記錄之。每一張排程需量測一次否則追究責任 (RMK00503) . 【抽氣量】白色系在CC1生產時,FINISH抽氣量請設定250,如生產中發生色差b值異常升高,請股長再加大抽氣量因應 (RMK00560) | 訂單:2508DFD022/001 CC2 <生產備註> 事項如下 . 【分切】經確認HR重 18.5~23.5 噸，分切4～5噸剛剛好。但若有分切困難時請找 玲翎 (RMK-E_CHIN) . 1.本單若塗裝背面漆一律改為REVERSE COATING 例外訂單如下敘述 (RMK00163) . 2.例外訂單為R字頭超低光澤與PVDF (＞25μ)，背面漆可改 NATURE COATING，但搭配底漆避免遮蓋性不佳 (RMK00163) . ★品檢注意！JIS&CNS 訂單必須每滿50噸一定要再做一次TEST (RMK00259) . 1.有客戶要下CNS第3類,以下備註麻煩CCP與TSD遵循,謝謝! (RMK00394) . 1.1.面漆塗佈量務必>=90%（如果背面用面漆也一樣） (RMK00394) . 1.2.務必留30cm*全寬試片1片,供實驗室委託確認SST與QUV性能。並於試片上註明"SST 2000HRS、QUV 1500HRS" (RMK00394) . 【PMT】本單面漆為"PVDF"，經會議決議需量測板溫並記錄之。每一張排程需量測一次否則追究責任 (RMK00503) . 【抽氣量】白色系在CC1生產時,FINISH抽氣量請設定250,如生產中發生色差b值異常升高,請股長再加大抽氣量因應 (RMK00560) | 訂單:2508DFD022/001 RCL 無 <生產備註> 事項 | 訂單:2508DFD022/001 CCPK 無 <生產備註> 事項 | 訂單:2508DFD022/001 CGQC 無 <品檢備註> 事項 | 訂單:2508DFD022/001 CCQC <品檢備註> 事項如下 . 1.本單若塗裝背面漆一律改為REVERSE COATING 例外訂單如下敘述 (RMK00163) . 2.例外訂單為R字頭超低光澤與PVDF (＞25μ)，背面漆可改 NATURE COATING，但搭配底漆避免遮蓋性不佳 (RMK00163) . ★品檢注意！JIS&CNS 訂單必須每滿50噸一定要再做一次TEST (RMK00259) . 1.有客戶要下CNS第3類,以下備註麻煩CCP與TSD遵循,謝謝! (RMK00394) . 1.1.面漆塗佈量務必>=90%（如果背面用面漆也一樣） (RMK00394) . 1.2.務必留30cm*全寬試片1片,供實驗室委託確認SST與QUV性能。並於試片上註明"SST 2000HRS、QUV 1500HRS" (RMK00394) . 【PMT】本單面漆為"PVDF"，經會議決議需量測板溫並記錄之。每一張排程需量測一次否則追究責任 (RMK00503) | 訂單:2508DFD022/001 TOL 無 <生產備註> 事項 | 【分切】經確認HR重 18.5~23.5 噸，分切4～5噸剛剛好。但若有分切困難時請找 玲翎^^/CC1/CC2/ <<.E_CHIN 2025/08/05 15:22.>> | 訂單 2508DFD022/001 修改記錄如下: 20250801 15:12:52 (24025) 退火碼: >> S1, 用途碼: >> CIA008, 背面標示: >> C815, 訂單背面顏色(五碼): >> BW73Y, 背面漆膜厚: >> 12.5, 背面漆塗漆型式幾塗幾烤: >> 2, 鉻酸鹽: >> Z, 訂單厚度: >> 0.576, 訂單重: >> 40, 重量容許率(下限): >> 10, 重量容許率(上限): >> 10, 訂單寬度: >> 1219, 鍍製方式: >> AC, 鋼捲內徑: >> 508, 鋼捲下限重: >> 4, 鋼捲上限重: >> 5, 壓花條件碼: >> -, 表面花紋: >> R, 綠色識別碼: >> -, 印刷輥號: >> -, 產品代碼: >> PPGL, 皮膜碼: >> -, 單位別: >> M, 油品種類: >> Z, 塗油量: >> Z, 包裝代碼: >> D2 , 保護膜碼: >> -, 客戶試片取樣型式: >> -, 調質碼: >> S, 套筒碼: >> R , 規格: >> CGLC400-30, 製造標準: >> CNS, 表面處理劑種類: >> Z, 表面處理劑塗佈量: >> Z, 伸長率測試: >> N, 硬度測試碼: >> N, 抗拉強度測試: >> N, 降伏強度測試: >> N, 厚度變異: >> -1.4, 訂單正面顏色(五碼): >> FW266, 正面漆膜厚: >> 25, 正面漆塗漆型式幾塗幾烤: >> 2, 修邊碼: >> Y, 重量碼: >> AW, 鋼捲捲向: >> I, 鍍層碼: >> AZ150, 20250801 16:41:32 (24025) 厚度變異: -1.4 >> , | *: | [訂單訊息通知] 2025/08/07 上午 11:07:17 *** (許玲翎 >> 通知 >> Winnie Chang, Emily Hong, Edwy Chin, Y.L. Liu, Julian Liu) 訊息 : 協助提供FW266修補漆2桶，謝謝。
PPGI | 2508DFD023/001 | 1. ●依旭台背面（正面漆塗料）發泡黏著性不佳（CC250503），要確認背面是否要發泡● (OFP00739)-{.不符.} | 1. 因機械性質與加工成型問題, HRD3材質其軋延率需≧70% (OFP00143)-{.不符.} | 1. 方針管制之特殊產品，請設定訂單追蹤以利確實掌握每批生產情況，滾動調整。 (OFP00142)-{.不符.} 2. 因機械性質與加工成型問題, HRD3材質其軋延率需≧70% (OFP00143)-{.不符.} 3. DQ 料針對 JIS CNS SYSCO 底材規格請重算重抓提醒 (OFP00346)-{.不符.} 4. 高光新增備註（適用非直立式包裝）：請出口每顆鋼捲貼紅色 " 禁止疊放 " 貼紙，如果有套桶S最多2層 (OFP00366)-{.不符.} 5. 【提醒】！本單為直立式包裝，嚴禁鍍鋅或烤漆後以STAGGER捲取 (OFP00451)-{.不符.} 6. ★厚度0.9以下DQ CR1修邊寬度+9,CR2修邊寬度+8MM；厚度0.9以上(含)CR1:CR2= +8 :+7.5->重審記得改★ (OFP00527)-{.不符.} 7. ●依旭台背面（正面漆塗料）發泡黏著性不佳（CC250503），要確認背面是否要發泡● (OFP00739)-{.不符.} 8. 用途別對應選配碼不符 (用途碼:CIR029, 選配碼:- 不符)(OFP00030)-{.不符.} | 訂單:2508DFD023/001 CPL <生產備註> 事項如下 . 3. 線速度維持100 mpm生產，避免板偏造成修邊大小邊的狀況。 (RMK-E_CHIN) . 2. 修邊刀換刀之後，排在前5顆左右生產，注意修邊刀的間隙調整。 (RMK-E_CHIN) . 1. 指定HRD3熱軋原料。 (RMK-E_CHIN) . 此規格為 HRD3/HRD3N 熱軋原料,請 CPL 注意修邊狀況. (RMK00042) . 本單為烤漆背面大於等於25μ塗裝，軋延後不允許毛邊，請CPL注意修邊狀況 (RMK00124) . 【邊緣品質】此為烤漆背面25μ訂單，請加強檢視鋼捲：邊緣殘剪、側緣鋅渣或毛邊，因為會導致烤漆背面漆轉印正面 (RMK00126) . 請CPL確認修邊寬度, 如超過熱軋寬度則降速生產, 以防止板偏殘剪與局部未修邊. (RMK00189) . 除HGI/ HGL 訂單邊緣不噴油. 其餘皆側緣噴油 (RMK00285) . HRD3系列材質(HRD3M, HRD3N等)，請CPL出口協助取板，每張排程取1片(30公分x全寬)-搭接鋼捲除外，謝謝! (RMK00582) | 訂單:2508DFD023/001 CR1 <生產備註> 事項如下 . 1. 軋延最末 3 Pass降速到500 mpm生產，降低鋸齒邊發生機率。 (RMK-E_CHIN) . 生產材質為DQ料,MILL可生產為小邊波, 但CGL不接受大邊波與中波.-請注意! (RMK00042) . DQ 產品 冷軋產出寬度 , 超寬 ≦ 3 mm 時請寫品質通報單後放行 (RMK00042) . 【邊緣品質】此為烤漆背面25μ訂單，請加強檢視鋼捲：邊緣殘剪、側緣鋅渣或毛邊，因為會導致烤漆背面漆轉印正面 (RMK00126) . 每組工輥生產之第一顆鋼捲, 檢查振動輥痕或砂輪痕 (RMK00307) . 軋延 DQ 材質鋼捲時，每 PASS 線速度最大 600 mpm (降低邊緣鋸齒狀程度) (RMK00385) | 訂單:2508DFD023/001 CR2 <生產備註> 事項如下 . 1. 軋延最末 3 Pass降速到500 mpm生產，降低鋸齒邊發生機率。 (RMK-E_CHIN) . 生產材質為DQ料,MILL可生產為小邊波, 但CGL不接受大邊波與中波.-請注意! (RMK00042) . DQ 產品 冷軋產出寬度 , 超寬 ≦ 3 mm 時請寫品質通報單後放行 (RMK00042) . 【邊緣品質】此為烤漆背面25μ訂單，請加強檢視鋼捲：邊緣殘剪、側緣鋅渣或毛邊，因為會導致烤漆背面漆轉印正面 (RMK00126) . 每組工輥生產之第一顆鋼捲, 檢查振動輥痕或砂輪痕 (RMK00307) . 軋延 DQ 材質鋼捲時，每 PASS 線速度最大 600 mpm (降低邊緣鋸齒狀程度) (RMK00385) | 訂單:2508DFD023/001 CG1 <生產備註> 事項如下 . 3. 鍍層量管制 ? 120 g/m2。 (RMK-E_CHIN) . 2. 客戶不允許有鋅痕(Nozzle mark)、垂紋、鋅渣、板面顆粒(鋅渣)、凹點等缺陷，其它外觀品質管制同"松下洗衣機外殼"-烤漆底板家電用途之管制標準。 (RMK-E_CHIN) . 1. 工輥：上、下工輥Ra: 0.5 - 0.8μm--同冰箱側板(烤漆底板)工輥設定。 (RMK-E_CHIN) . 【邊緣品質】此為烤漆背面25μ訂單，請加強檢視鋼捲：邊緣殘剪、側緣鋅渣或毛邊，因為會導致烤漆背面漆轉印正面 (RMK00126) . 本單於烤漆正背面都塗裝正面漆，因此鍍鋅請管制背面表面品質比照正面 (RMK00363) . 【★鍍層量管制★】若鍍層大於120g/m2，需進行通報與切除 (RMK00695) | 訂單:2508DFD023/001 CG2 <生產備註> 事項如下 . 3. 鍍層量管制 ? 120 g/m2。 (RMK-E_CHIN) . 2. 客戶不允許有鋅痕(Nozzle mark)、垂紋、鋅渣、板面顆粒(鋅渣)、凹點等缺陷，其它外觀品質管制同"松下洗衣機外殼"-烤漆底板家電用途之管制標準。 (RMK-E_CHIN) . 1. 工輥：上、下工輥Ra: 0.5 - 0.8μm--同冰箱側板(烤漆底板)工輥設定。 (RMK-E_CHIN) . 【邊緣品質】此為烤漆背面25μ訂單，請加強檢視鋼捲：邊緣殘剪、側緣鋅渣或毛邊，因為會導致烤漆背面漆轉印正面 (RMK00126) . 本單於烤漆正背面都塗裝正面漆，因此鍍鋅請管制背面表面品質比照正面 (RMK00363) . 【★鍍層量管制★】若鍍層大於120g/m2，需進行通報與切除 (RMK00695) | 訂單:2508DFD023/001 CC1 <生產備註> 事項如下 . 13. 請勿堆疊(紅色標籤) (RMK-E_CHIN) . 12. 客戶要求每一顆分切鋼捲的重量需要相當重，因分條用途有桶身、桶蓋、配件...等，若重量相差太多，則客戶分條使用上會難以分配，請現場分切時格外留意。 (RMK-E_CHIN) . 11. CC2若生產過程有T/L打開的情形, 務必通知品檢做紀錄, 必須經過切除或重整 後才能放行。 (RMK-E_CHIN) . 10. 外觀(板面顆粒...等)請參照「松下洗衣機外殼PCM」管制標準放行。 (RMK-E_CHIN) . 9. 客戶無要求管制膜厚，正面/背面之塗佈量≧80% TSD可放行。 (RMK-E_CHIN) . 8. 出口品檢項目：加做「應變痕測試」: 衝艾克森6mm觀察平板處有無應變痕(判定參考缺陷樣本), 以及維持測試 fluting test，頻率: 1次/母鋼。 (RMK-E_CHIN) . 7. 正/背面高光澤，收捲請使用高光澤張力設定4.5，使用高強度紙套筒(18mm代碼E) (RMK-E_CHIN) . 6. 此排程需要 Fluting Test ,張力整平機伸長率須設定0.04～0.06%。 (RMK-E_CHIN) . 5. 背面漆: 顏色與正面漆相同，底漆與背漆的濾網設定同正面漆，底漆R塗裝/背漆R塗裝 (避免繩紋)。 (RMK-E_CHIN) . 4. 面漆：AW4214採wet-on-wet塗裝(避免繩紋),Thinner為CB5203,黏度設定35~40秒,使用CPH #50μ濾心+#250鐵濾網,PMT為241±10℃ (RMK-E_CHIN) . 3. 底漆：1PUF14 Thinner為CB5203，使用CP#75μ濾心 + #250鐵濾網，R塗裝，PMT為232±10℃。 (RMK-E_CHIN) . 2. 線速度50mpm，正面/背面顏色相同。 (RMK-E_CHIN) . 1. GI底材請使用表調 (RMK-E_CHIN) . 此色為高光澤主操請注意捲起張力的提高查表 (RMK00122) . 【邊緣品質】此為烤漆背面25μ訂單，請加強檢視鋼捲：邊緣殘剪、側緣鋅渣或毛邊，因為會導致烤漆背面漆轉印正面 (RMK00126) . ★品檢注意！JIS&CNS 訂單必須每滿50噸一定要再做一次TEST (RMK00259) . 【捲取】注意！本單為直立式包裝。禁用STAGGER捲取送包裝！送RCL重處理例外。 (RMK00512) . 【抽氣量】白色系在CC1生產時,FINISH抽氣量請設定250,如生產中發生色差b值異常升高,請股長再加大抽氣量因應 (RMK00560) | 訂單:2508DFD023/001 CC2 <生產備註> 事項如下 . 13. 請勿堆疊(紅色標籤) (RMK-E_CHIN) . 12. 客戶要求每一顆分切鋼捲的重量需要相當重，因分條用途有桶身、桶蓋、配件...等，若重量相差太多，則客戶分條使用上會難以分配，請現場分切時格外留意。 (RMK-E_CHIN) . 11. CC2若生產過程有T/L打開的情形, 務必通知品檢做紀錄, 必須經過切除或重整 後才能放行。 (RMK-E_CHIN) . 10. 外觀(板面顆粒...等)請參照「松下洗衣機外殼PCM」管制標準放行。 (RMK-E_CHIN) . 9. 客戶無要求管制膜厚，正面/背面之塗佈量≧80% TSD可放行。 (RMK-E_CHIN) . 8. 出口品檢項目：加做「應變痕測試」: 衝艾克森6mm觀察平板處有無應變痕(判定參考缺陷樣本), 以及維持測試 fluting test，頻率: 1次/母鋼。 (RMK-E_CHIN) . 7. 正/背面高光澤，收捲請使用高光澤張力設定4.5，使用高強度紙套筒(18mm代碼E) (RMK-E_CHIN) . 6. 此排程需要 Fluting Test ,張力整平機伸長率須設定0.04～0.06%。 (RMK-E_CHIN) . 5. 背面漆: 顏色與正面漆相同，底漆與背漆的濾網設定同正面漆，底漆R塗裝/背漆R塗裝 (避免繩紋)。 (RMK-E_CHIN) . 4. 面漆：AW4214採wet-on-wet塗裝(避免繩紋),Thinner為CB5203,黏度設定35~40秒,使用CPH #50μ濾心+#250鐵濾網,PMT為241±10℃ (RMK-E_CHIN) . 3. 底漆：1PUF14 Thinner為CB5203，使用CP#75μ濾心 + #250鐵濾網，R塗裝，PMT為232±10℃。 (RMK-E_CHIN) . 2. 線速度50mpm，正面/背面顏色相同。 (RMK-E_CHIN) . 1. GI底材請使用表調 (RMK-E_CHIN) . 此色為高光澤主操請注意捲起張力的提高查表 (RMK00122) . 【邊緣品質】此為烤漆背面25μ訂單，請加強檢視鋼捲：邊緣殘剪、側緣鋅渣或毛邊，因為會導致烤漆背面漆轉印正面 (RMK00126) . 20120627晨會決議 CC2生產 PPGI 時請使用表調 (RMK00191) . ★品檢注意！JIS&CNS 訂單必須每滿50噸一定要再做一次TEST (RMK00259) . 【捲取】注意！本單為直立式包裝。禁用STAGGER捲取送包裝！送RCL重處理例外。 (RMK00512) . 【抽氣量】白色系在CC1生產時,FINISH抽氣量請設定250,如生產中發生色差b值異常升高,請股長再加大抽氣量因應 (RMK00560) | 訂單:2508DFD023/001 RCL <生產備註> 事項如下 . 【捲取】注意！本單為直立式包裝。禁用STAGGER捲取送包裝！送RCL重處理例外。 (RMK00512) | 訂單:2508DFD023/001 CCPK 無 <生產備註> 事項 | 訂單:2508DFD023/001 CGQC <品檢備註> 事項如下 . 【邊緣品質】此為烤漆背面25μ訂單，請加強檢視鋼捲：邊緣殘剪、側緣鋅渣或毛邊，因為會導致烤漆背面漆轉印正面 (RMK00126) . 本單於烤漆正背面都塗裝正面漆，因此鍍鋅請管制背面表面品質比照正面 (RMK00363) . 【★鍍層量管制★】若鍍層大於120g/m2，需進行通報與切除 (RMK00695) | 訂單:2508DFD023/001 CCQC <品檢備註> 事項如下 . 【邊緣品質】此為烤漆背面25μ訂單，請加強檢視鋼捲：邊緣殘剪、側緣鋅渣或毛邊，因為會導致烤漆背面漆轉印正面 (RMK00126) . ★品檢注意！JIS&CNS 訂單必須每滿50噸一定要再做一次TEST (RMK00259) . 【捲取】注意！本單為直立式包裝。禁用STAGGER捲取送包裝！送RCL重處理例外。 (RMK00512) | 訂單:2508DFD023/001 TOL 無 <生產備註> 事項 | 1. 指定HRD3熱軋原料。^^/CPL/ <<.E_CHIN 2025/08/12 08:50.>> 2. 修邊刀換刀之後，排在前5顆左右生產，注意修邊刀的間隙調整。^^/CPL/ <<.E_CHIN 2025/08/12 08:50.>> 3. 線速度維持100 mpm生產，避免板偏造成修邊大小邊的狀況。^^/CPL/ <<.E_CHIN 2025/08/12 08:51.>> 1. 軋延最末 3 Pass降速到500 mpm生產，降低鋸齒邊發生機率。^^/CR1/CR2/ <<.E_CHIN 2025/08/12 08:51.>> 1. 工輥：上、下工輥Ra: 0.5 - 0.8μm--同冰箱側板(烤漆底板)工輥設定。^^/CG1/CG2/ <<.E_CHIN 2025/08/12 08:52.>> 2. 客戶不允許有鋅痕(Nozzle mark)、垂紋、鋅渣、板面顆粒(鋅渣)、凹點等缺陷，其它外觀品質管制同"松下洗衣機外殼"-烤漆底板家電用途之管制標準。^^/CG1/CG2/ <<.E_CHIN 2025/08/12 08:52.>> 3. 鍍層量管制 ? 120 g/m2。^^/CG1/CG2/ <<.E_CHIN 2025/08/12 08:52.>> 1. GI底材請使用表調^^/CC1/CC2/ <<.E_CHIN 2025/08/12 08:53.>> 2. 線速度50mpm，正面/背面顏色相同。^^/CC1/CC2/ <<.E_CHIN 2025/08/12 08:54.>> 3. 底漆：1PUF14 Thinner為CB5203，使用CP#75μ濾心 + #250鐵濾網，R塗裝，PMT為232±10℃。^^/CC1/CC2/ <<.E_CHIN 2025/08/12 08:54.>> 4. 面漆：AW4214採wet-on-wet塗裝(避免繩紋),Thinner為CB5203,黏度設定35~40秒,使用CPH #50μ濾心+#250鐵濾網,PMT為241±10℃^^/CC1/CC2/ <<.E_CHIN 2025/08/12 08:55.>> 5. 背面漆: 顏色與正面漆相同，底漆與背漆的濾網設定同正面漆，底漆R塗裝/背漆R塗裝 (避免繩紋)。^^/CC1/CC2/ <<.E_CHIN 2025/08/12 08:56.>> 6. 此排程需要 Fluting Test ,張力整平機伸長率須設定0.04～0.06%。^^/CC1/CC2/ <<.E_CHIN 2025/08/12 08:58.>> 7. 正/背面高光澤，收捲請使用高光澤張力設定4.5，使用高強度紙套筒(18mm代碼E)^^/CC1/CC2/ <<.E_CHIN 2025/08/12 08:59.>> 8. 出口品檢項目：加做「應變痕測試」: 衝艾克森6mm觀察平板處有無應變痕(判定參考缺陷樣本), 以及維持測試 fluting test，頻率: 1次/母鋼。^^/CC1/CC2/ <<.E_CHIN 2025/08/12 08:59.>> 9. 客戶無要求管制膜厚，正面/背面之塗佈量≧80% TSD可放行。^^/CC1/CC2/ <<.E_CHIN 2025/08/12 08:59.>> 10. 外觀(板面顆粒...等)請參照「松下洗衣機外殼PCM」管制標準放行。^^/CC1/CC2/ <<.E_CHIN 2025/08/12 08:59.>> 11. CC2若生產過程有T/L打開的情形, 務必通知品檢做紀錄, 必須經過切除或重整 後才能放行。^^/CC1/CC2/ <<.E_CHIN 2025/08/12 09:00.>> 12. 客戶要求每一顆分切鋼捲的重量需要相當重，因分條用途有桶身、桶蓋、配件...等，若重量相差太多，則客戶分條使用上會難以分配，請現場分切時格外留意。^^/CC1/CC2/ <<.E_CHIN 2025/08/12 09:00.>> 13. 請勿堆疊(紅色標籤)^^/CC1/CC2/MKT/ <<.E_CHIN 2025/08/12 09:01.>> | 訂單 2508DFD023/001 修改記錄如下: 20250804 08:50:58 (24020) 退火碼: >> D3, 用途碼: >> CIR029, 背面標示: >> S000, 訂單背面顏色(五碼): >> AW421, 背面漆膜厚: >> 25, 背面漆塗漆型式幾塗幾烤: >> 2, 鉻酸鹽: >> Z, 訂單厚度: >> 0.526, 訂單重: >> 30, 重量容許率(下限): >> 10, 重量容許率(上限): >> 10, 訂單寬度: >> 1216, 鍍製方式: >> BC, 鋼捲內徑: >> 508, 鋼捲下限重: >> 2.5, 鋼捲上限重: >> 3.5, 壓花條件碼: >> -, 表面花紋: >> Z, 綠色識別碼: >> -, 印刷輥號: >> -, 產品代碼: >> PPGI, 皮膜碼: >> -, 單位別: >> M, 油品種類: >> Z, 塗油量: >> Z, 包裝代碼: >> D7 , 保護膜碼: >> -, 客戶試片取樣型式: >> -, 調質碼: >> S, 套筒碼: >> E , 規格: >> CGCD1-10, 製造標準: >> CNS, 表面處理劑種類: >> Z, 表面處理劑塗佈量: >> Z, 伸長率測試: >> Y, 硬度測試碼: >> Y, 抗拉強度測試: >> Y, 降伏強度測試: >> Y, 厚度變異: >> 0, 訂單正面顏色(五碼): >> AW421, 正面漆膜厚: >> 25, 正面漆塗漆型式幾塗幾烤: >> 2, 修邊碼: >> Y, 重量碼: >> AW, 鋼捲捲向: >> O, 鍍層碼: >> Z08, | *:
PPGL | 2508DFD030/001 |  | 1. 部分大陸料含B元素超過CNS規範管制，故請原料CNS規範之訂單不要配大陸料 (OFP00684)-{.不符.} | 1. 部分大陸料含B元素超過CNS規範管制，故請原料CNS規範之訂單不要配大陸料 (OFP00684)-{.不符.} | 訂單:2508DFD030/001 CPL <生產備註> 事項如下 . 指定鋼捲：5263419 18.340MT (RMK-E_CHIN) . 除HGI/ HGL 訂單邊緣不噴油. 其餘皆側緣噴油 (RMK00285) | 訂單:2508DFD030/001 CR1 無 <生產備註> 事項 | 訂單:2508DFD030/001 CR2 無 <生產備註> 事項 | 訂單:2508DFD030/001 CG1 <生產備註> 事項如下 . 平板類,鍍鋅生產時SKIN PASS & T/L 請依據鍍鋅標準規定生產 (RMK00100) . 鍍鋅表面不可有鋅痕、壓痕、凹陷、及刮傷 、應變痕等。 (RMK00100) . 出口鋼捲盤捲後目視不允許有鼓起. (RMK00100) | 訂單:2508DFD030/001 CG2 <生產備註> 事項如下 . 平板類,鍍鋅生產時SKIN PASS & T/L 請依據鍍鋅標準規定生產 (RMK00100) . 鍍鋅表面不可有鋅痕、壓痕、凹陷、及刮傷 、應變痕等。 (RMK00100) . 出口鋼捲盤捲後目視不允許有鼓起. (RMK00100) | 訂單:2508DFD030/001 CC1 <生產備註> 事項如下 . 1.本單若塗裝背面漆一律改為REVERSE COATING 例外訂單如下敘述 (RMK00163) . 2.例外訂單為R字頭超低光澤與PVDF (＞25μ)，背面漆可改 NATURE COATING，但搭配底漆避免遮蓋性不佳 (RMK00163) . 弘曄戶外壁板可允許兩邊有背漆轉印，但是必須管制"單邊"≦5 mm (RMK00254) . ★品檢注意！JIS&CNS 訂單必須每滿50噸一定要再做一次TEST (RMK00259) . * 可允許單邊背面漆轉印 (RMK00350) . * 允許兩邊有背漆轉印，但是必須管制"單邊"≦5 mm (RMK00350) | 訂單:2508DFD030/001 CC2 <生產備註> 事項如下 . 1.本單若塗裝背面漆一律改為REVERSE COATING 例外訂單如下敘述 (RMK00163) . 2.例外訂單為R字頭超低光澤與PVDF (＞25μ)，背面漆可改 NATURE COATING，但搭配底漆避免遮蓋性不佳 (RMK00163) . 弘曄戶外壁板可允許兩邊有背漆轉印，但是必須管制"單邊"≦5 mm (RMK00254) . ★品檢注意！JIS&CNS 訂單必須每滿50噸一定要再做一次TEST (RMK00259) . * 可允許單邊背面漆轉印 (RMK00350) . * 允許兩邊有背漆轉印，但是必須管制"單邊"≦5 mm (RMK00350) | 訂單:2508DFD030/001 RCL 無 <生產備註> 事項 | 訂單:2508DFD030/001 CCPK 無 <生產備註> 事項 | 訂單:2508DFD030/001 CGQC 無 <品檢備註> 事項 | 訂單:2508DFD030/001 CCQC <品檢備註> 事項如下 . 1.本單若塗裝背面漆一律改為REVERSE COATING 例外訂單如下敘述 (RMK00163) . 2.例外訂單為R字頭超低光澤與PVDF (＞25μ)，背面漆可改 NATURE COATING，但搭配底漆避免遮蓋性不佳 (RMK00163) . 弘曄戶外壁板可允許兩邊有背漆轉印，但是必須管制"單邊"≦5 mm (RMK00254) . ★品檢注意！JIS&CNS 訂單必須每滿50噸一定要再做一次TEST (RMK00259) . * 可允許單邊背面漆轉印 (RMK00350) . * 允許兩邊有背漆轉印，但是必須管制"單邊"≦5 mm (RMK00350) | 訂單:2508DFD030/001 TOL 無 <生產備註> 事項 | 指定鋼捲：5263419 18.340MT^^/CPL/ <<.E_CHIN 2025/08/05 10:50.>> | 訂單 2508DFD030/001 修改記錄如下: 20250804 16:58:25 (25028) 退火碼: >> S1, 用途碼: >> CIA008, 背面標示: >> C844, 訂單背面顏色(五碼): >> BW736, 背面漆膜厚: >> NOM, 背面漆塗漆型式幾塗幾烤: >> 1, 鉻酸鹽: >> Z, 訂單厚度: >> 0.326, 訂單重: >> 20, 重量容許率(下限): >> 10, 重量容許率(上限): >> 10, 訂單寬度: >> 1010, 鍍製方式: >> BC, 鋼捲內徑: >> 508, 鋼捲下限重: >> 3, 鋼捲上限重: >> 5, 壓花條件碼: >> -, 表面花紋: >> R, 綠色識別碼: >> -, 印刷輥號: >> -, 產品代碼: >> PPGL, 皮膜碼: >> -, 單位別: >> M, 油品種類: >> Z, 塗油量: >> Z, 包裝代碼: >> D2 , 保護膜碼: >> -, 客戶試片取樣型式: >> -, 調質碼: >> S, 套筒碼: >> R , 規格: >> CGLCC-20, 製造標準: >> CNS, 表面處理劑種類: >> Z, 表面處理劑塗佈量: >> Z, 伸長率測試: >> N, 硬度測試碼: >> N, 抗拉強度測試: >> N, 降伏強度測試: >> N, 厚度變異: >> 0, 訂單正面顏色(五碼): >> 1C34Q, 正面漆膜厚: >> 25, 正面漆塗漆型式幾塗幾烤: >> 2, 修邊碼: >> Y, 重量碼: >> AW, 鋼捲捲向: >> I, 鍍層碼: >> AZ150, | *: | [訂單訊息通知] 2025/08/05 上午 09:15:04 *** (洪萱茹 >> 通知 >> HanYu Chen, Winnie Chang, Emily Hong, XinYi Wu, Edwy Chin, YuLung Kung, B.S. Wan, Y.L. Liu, Julian Liu, Sony Su, YunTung Li, H.D. Lee, HsuanYi Lin) 訊息 : 此項次有指定鋼捲1顆，第一顆：鋼號5263419 18.340MT，麻煩請留意，謝謝。
PPGL | 2508DFD030/002 | 1. 因鋼套桶因縫接處容易對鋼捲產生轉印，所以請確認客戶是否知悉轉印風險 (OFP00256)-{.不符.} | 1. 部分大陸料含B元素超過CNS規範管制，故請原料CNS規範之訂單不要配大陸料 (OFP00684)-{.不符.} | 1. 因鋼套桶因縫接處容易對鋼捲產生轉印，所以請確認客戶是否知悉轉印風險 (OFP00256)-{.不符.} 2. 部分大陸料含B元素超過CNS規範管制，故請原料CNS規範之訂單不要配大陸料 (OFP00684)-{.不符.} | 訂單:2508DFD030/002 CPL <生產備註> 事項如下 . 除HGI/ HGL 訂單邊緣不噴油. 其餘皆側緣噴油 (RMK00285) | 訂單:2508DFD030/002 CR1 無 <生產備註> 事項 | 訂單:2508DFD030/002 CR2 無 <生產備註> 事項 | 訂單:2508DFD030/002 CG1 <生產備註> 事項如下 . 平板類,鍍鋅生產時SKIN PASS & T/L 請依據鍍鋅標準規定生產 (RMK00100) . 鍍鋅表面不可有鋅痕、壓痕、凹陷、及刮傷 、應變痕等。 (RMK00100) . 出口鋼捲盤捲後目視不允許有鼓起. (RMK00100) . 瓦形屋頂用 注意鍍層控制範圍：min=標準值，Max=標準值+30 (RMK00103) . 因成形性需求故鍍層量有上限管制，排程變換前後一顆分切請U3暫留，待產線確認鍍層量後再行處置。 (RMK00103) | 訂單:2508DFD030/002 CG2 <生產備註> 事項如下 . 平板類,鍍鋅生產時SKIN PASS & T/L 請依據鍍鋅標準規定生產 (RMK00100) . 鍍鋅表面不可有鋅痕、壓痕、凹陷、及刮傷 、應變痕等。 (RMK00100) . 出口鋼捲盤捲後目視不允許有鼓起. (RMK00100) . 瓦形屋頂用 注意鍍層控制範圍：min=標準值，Max=標準值+30 (RMK00103) . 因成形性需求故鍍層量有上限管制，排程變換前後一顆分切請U3暫留，待產線確認鍍層量後再行處置。 (RMK00103) | 訂單:2508DFD030/002 CC1 <生產備註> 事項如下 . 超低光澤產品,色差計塗佈量依據5+20U為基準。RYF89 以5+22U為基準。 (RMK00103) . 請出口人員貼上"請勿堆疊"紅色標簽. (RMK00103) . R字頭色碼因色差對膜厚極其敏感，MASS目標102%~115%之間. (RMK00103) . R字頭色碼塗佈量須在20U以上,不然會有白色點狀(繩紋),已被客戶訴賠. (RMK00103) . 捲起單位張力請加大至 5.5（有另行備註要求張力設定時，依另行備註需求設定）） (RMK00103) . 1.本單若塗裝背面漆一律改為REVERSE COATING 例外訂單如下敘述 (RMK00163) . 2.例外訂單為R字頭超低光澤與PVDF (＞25μ)，背面漆可改 NATURE COATING，但搭配底漆避免遮蓋性不佳 (RMK00163) . 弘曄戶外壁板可允許兩邊有背漆轉印，但是必須管制"單邊"≦5 mm (RMK00254) . ★品檢注意！JIS&CNS 訂單必須每滿50噸一定要再做一次TEST (RMK00259) . 1.此為NEO塗料,色差計請用有"(20150105)"的標準樣檔名確認色差值,找不到檔案時請通知TED雯青#314 (RMK00342) . 2.色差放行標準為ΔL、Δa、Δb≦±0.6,光澤放行標準放寬到7以下放行,目視色差不管制 (RMK00342) . * 可允許單邊背面漆轉印 (RMK00350) . * 允許兩邊有背漆轉印，但是必須管制"單邊"≦5 mm (RMK00350) . 2015年發生過訴賠。請出口使用鋼套桶前請檢查焊接處，以免捲取後產生折痕 (RMK00381) | 訂單:2508DFD030/002 CC2 <生產備註> 事項如下 . 超低光澤產品,色差計塗佈量依據5+20U為基準。RYF89 以5+22U為基準。 (RMK00103) . 請出口人員貼上"請勿堆疊"紅色標簽. (RMK00103) . R字頭色碼因色差對膜厚極其敏感，MASS目標102%~115%之間. (RMK00103) . R字頭色碼塗佈量須在20U以上,不然會有白色點狀(繩紋),已被客戶訴賠. (RMK00103) . 1.本單若塗裝背面漆一律改為REVERSE COATING 例外訂單如下敘述 (RMK00163) . 2.例外訂單為R字頭超低光澤與PVDF (＞25μ)，背面漆可改 NATURE COATING，但搭配底漆避免遮蓋性不佳 (RMK00163) . 弘曄戶外壁板可允許兩邊有背漆轉印，但是必須管制"單邊"≦5 mm (RMK00254) . ★品檢注意！JIS&CNS 訂單必須每滿50噸一定要再做一次TEST (RMK00259) . 1.此為NEO塗料,色差計請用有"(20150105)"的標準樣檔名確認色差值,找不到檔案時請通知TED雯青#314 (RMK00342) . 2.色差放行標準為ΔL、Δa、Δb≦±0.6,光澤放行標準放寬到7以下放行,目視色差不管制 (RMK00342) . * 可允許單邊背面漆轉印 (RMK00350) . * 允許兩邊有背漆轉印，但是必須管制"單邊"≦5 mm (RMK00350) . 2015年發生過訴賠。請出口使用鋼套桶前請檢查焊接處，以免捲取後產生折痕 (RMK00381) | 訂單:2508DFD030/002 RCL 無 <生產備註> 事項 | 訂單:2508DFD030/002 CCPK 無 <生產備註> 事項 | 訂單:2508DFD030/002 CGQC <品檢備註> 事項如下 . 瓦形屋頂用 注意鍍層控制範圍：min=標準值，Max=標準值+30 (RMK00103) | 訂單:2508DFD030/002 CCQC <品檢備註> 事項如下 . 超低光澤產品,色差計塗佈量依據5+20U為基準。RYF89 以5+22U為基準。 (RMK00103) . R字頭色碼因色差對膜厚極其敏感，MASS目標102%~115%之間. (RMK00103) . 1.本單若塗裝背面漆一律改為REVERSE COATING 例外訂單如下敘述 (RMK00163) . 2.例外訂單為R字頭超低光澤與PVDF (＞25μ)，背面漆可改 NATURE COATING，但搭配底漆避免遮蓋性不佳 (RMK00163) . 弘曄戶外壁板可允許兩邊有背漆轉印，但是必須管制"單邊"≦5 mm (RMK00254) . ★品檢注意！JIS&CNS 訂單必須每滿50噸一定要再做一次TEST (RMK00259) . 1.此為NEO塗料,色差計請用有"(20150105)"的標準樣檔名確認色差值,找不到檔案時請通知TED雯青#314 (RMK00342) . 2.色差放行標準為ΔL、Δa、Δb≦±0.6,光澤放行標準放寬到7以下放行,目視色差不管制 (RMK00342) . * 可允許單邊背面漆轉印 (RMK00350) . * 允許兩邊有背漆轉印，但是必須管制"單邊"≦5 mm (RMK00350) | 訂單:2508DFD030/002 TOL 無 <生產備註> 事項 |  | 訂單 2508DFD030/002 修改記錄如下: 20250804 16:59:15 (25028) 退火碼: >> S1, 用途碼: >> CIA008, 背面標示: >> C844, 訂單背面顏色(五碼): >> BW73N, 背面漆膜厚: >> NOM, 背面漆塗漆型式幾塗幾烤: >> 2, 鉻酸鹽: >> Z, 訂單厚度: >> 0.326, 訂單重: >> 20, 重量容許率(下限): >> 10, 重量容許率(上限): >> 10, 訂單寬度: >> 914, 鍍製方式: >> BC, 鋼捲內徑: >> 508, 鋼捲下限重: >> 3, 鋼捲上限重: >> 5, 壓花條件碼: >> -, 表面花紋: >> R, 綠色識別碼: >> -, 印刷輥號: >> -, 產品代碼: >> PPGL, 皮膜碼: >> -, 單位別: >> M, 油品種類: >> Z, 塗油量: >> Z, 包裝代碼: >> D2 , 保護膜碼: >> -, 客戶試片取樣型式: >> -, 調質碼: >> S, 套筒碼: >> S , 規格: >> CGLCC-20, 製造標準: >> CNS, 表面處理劑種類: >> Z, 表面處理劑塗佈量: >> Z, 伸長率測試: >> N, 硬度測試碼: >> N, 抗拉強度測試: >> N, 降伏強度測試: >> N, 厚度變異: >> 0, 訂單正面顏色(五碼): >> RBF46, 正面漆膜厚: >> 25, 正面漆塗漆型式幾塗幾烤: >> 2, 修邊碼: >> Y, 重量碼: >> AW, 鋼捲捲向: >> I, 鍍層碼: >> AZ150, | *:
PPGL | 2508DFD031/001 | 1. 提醒：CNS 第三類保固 PPGL AZ150（含）以上，PPGI Z27 （含）以上 TOP ≧25U , BK 兩層塗裝 (OFP00448)-{.不符.} 2. 再三提醒確認！CNS &JIS 塗裝 PVDF 需要"3類"耐候等級。並注意鍍層或膜厚是否符合.... (OFP00568)-{.不符.} | 1. 部分大陸料含B元素超過CNS規範管制，故請原料CNS規範之訂單不要配大陸料 (OFP00684)-{.不符.} | 1. 提醒：CNS 第三類保固 PPGL AZ150（含）以上，PPGI Z27 （含）以上 TOP ≧25U , BK 兩層塗裝 (OFP00448)-{.不符.} 2. 再三提醒確認！CNS &JIS 塗裝 PVDF 需要"3類"耐候等級。並注意鍍層或膜厚是否符合.... (OFP00568)-{.不符.} 3. 部分大陸料含B元素超過CNS規範管制，故請原料CNS規範之訂單不要配大陸料 (OFP00684)-{.不符.} | 訂單:2508DFD031/001 CPL <生產備註> 事項如下 . 除HGI/ HGL 訂單邊緣不噴油. 其餘皆側緣噴油 (RMK00285) | 訂單:2508DFD031/001 CR1 <生產備註> 事項如下 . 完軋寬度超出管制值上限≦2mm時,冷軋繼續生產並填寫品質異常通報單給鍍鋅線,以便調整張力與板溫 (RMK00278) | 訂單:2508DFD031/001 CR2 <生產備註> 事項如下 . 完軋寬度超出管制值上限≦2mm時,冷軋繼續生產並填寫品質異常通報單給鍍鋅線,以便調整張力與板溫 (RMK00278) | 訂單:2508DFD031/001 CG1 <生產備註> 事項如下 . 平板類,鍍鋅生產時SKIN PASS & T/L 請依據鍍鋅標準規定生產 (RMK00100) . 鍍鋅表面不可有鋅痕、壓痕、凹陷、及刮傷 、應變痕等。 (RMK00100) . 出口鋼捲盤捲後目視不允許有鼓起. (RMK00100) | 訂單:2508DFD031/001 CG2 <生產備註> 事項如下 . 平板類,鍍鋅生產時SKIN PASS & T/L 請依據鍍鋅標準規定生產 (RMK00100) . 鍍鋅表面不可有鋅痕、壓痕、凹陷、及刮傷 、應變痕等。 (RMK00100) . 出口鋼捲盤捲後目視不允許有鼓起. (RMK00100) | 訂單:2508DFD031/001 CC1 <生產備註> 事項如下 . 1.本單若塗裝背面漆一律改為REVERSE COATING 例外訂單如下敘述 (RMK00163) . 2.例外訂單為R字頭超低光澤與PVDF (＞25μ)，背面漆可改 NATURE COATING，但搭配底漆避免遮蓋性不佳 (RMK00163) . ★品檢注意！JIS&CNS 訂單必須每滿50噸一定要再做一次TEST (RMK00259) . 1.有客戶要下CNS第3類,以下備註麻煩CCP與TSD遵循,謝謝! (RMK00394) . 1.1.面漆塗佈量務必>=90%（如果背面用面漆也一樣） (RMK00394) . 1.2.務必留30cm*全寬試片1片,供實驗室委託確認SST與QUV性能。並於試片上註明"SST 2000HRS、QUV 1500HRS" (RMK00394) . 【PMT】本單面漆為"PVDF"，經會議決議需量測板溫並記錄之。每一張排程需量測一次否則追究責任 (RMK00503) | 訂單:2508DFD031/001 CC2 <生產備註> 事項如下 . 1.本單若塗裝背面漆一律改為REVERSE COATING 例外訂單如下敘述 (RMK00163) . 2.例外訂單為R字頭超低光澤與PVDF (＞25μ)，背面漆可改 NATURE COATING，但搭配底漆避免遮蓋性不佳 (RMK00163) . ★品檢注意！JIS&CNS 訂單必須每滿50噸一定要再做一次TEST (RMK00259) . 1.有客戶要下CNS第3類,以下備註麻煩CCP與TSD遵循,謝謝! (RMK00394) . 1.1.面漆塗佈量務必>=90%（如果背面用面漆也一樣） (RMK00394) . 1.2.務必留30cm*全寬試片1片,供實驗室委託確認SST與QUV性能。並於試片上註明"SST 2000HRS、QUV 1500HRS" (RMK00394) . 【PMT】本單面漆為"PVDF"，經會議決議需量測板溫並記錄之。每一張排程需量測一次否則追究責任 (RMK00503) | 訂單:2508DFD031/001 RCL 無 <生產備註> 事項 | 訂單:2508DFD031/001 CCPK 無 <生產備註> 事項 | 訂單:2508DFD031/001 CGQC 無 <品檢備註> 事項 | 訂單:2508DFD031/001 CCQC <品檢備註> 事項如下 . 1.本單若塗裝背面漆一律改為REVERSE COATING 例外訂單如下敘述 (RMK00163) . 2.例外訂單為R字頭超低光澤與PVDF (＞25μ)，背面漆可改 NATURE COATING，但搭配底漆避免遮蓋性不佳 (RMK00163) . ★品檢注意！JIS&CNS 訂單必須每滿50噸一定要再做一次TEST (RMK00259) . 1.有客戶要下CNS第3類,以下備註麻煩CCP與TSD遵循,謝謝! (RMK00394) . 1.1.面漆塗佈量務必>=90%（如果背面用面漆也一樣） (RMK00394) . 1.2.務必留30cm*全寬試片1片,供實驗室委託確認SST與QUV性能。並於試片上註明"SST 2000HRS、QUV 1500HRS" (RMK00394) . 【PMT】本單面漆為"PVDF"，經會議決議需量測板溫並記錄之。每一張排程需量測一次否則追究責任 (RMK00503) | 訂單:2508DFD031/001 TOL 無 <生產備註> 事項 |  | 訂單 2508DFD031/001 修改記錄如下: 20250805 14:53:57 (24020) 退火碼: >> S1, 用途碼: >> CIA008, 背面標示: >> C815, 訂單背面顏色(五碼): >> BW73Y, 背面漆膜厚: >> 12.5, 背面漆塗漆型式幾塗幾烤: >> 2, 鉻酸鹽: >> Z, 訂單厚度: >> 0.52, 訂單重: >> 100, 重量容許率(下限): >> 10, 重量容許率(上限): >> 10, 訂單寬度: >> 914, 鍍製方式: >> AC, 鋼捲內徑: >> 508, 鋼捲下限重: >> 3.5, 鋼捲上限重: >> 5, 壓花條件碼: >> -, 表面花紋: >> R, 綠色識別碼: >> -, 印刷輥號: >> -, 產品代碼: >> PPGL, 皮膜碼: >> -, 單位別: >> M, 油品種類: >> Z, 塗油量: >> Z, 包裝代碼: >> D2 , 保護膜碼: >> -, 客戶試片取樣型式: >> -, 調質碼: >> S, 套筒碼: >> R , 規格: >> CGLC400-30, 製造標準: >> CNS, 表面處理劑種類: >> Z, 表面處理劑塗佈量: >> Z, 伸長率測試: >> N, 硬度測試碼: >> N, 抗拉強度測試: >> N, 降伏強度測試: >> N, 厚度變異: >> 0, 訂單正面顏色(五碼): >> FY326, 正面漆膜厚: >> 25, 正面漆塗漆型式幾塗幾烤: >> 2, 修邊碼: >> Y, 重量碼: >> AW, 鋼捲捲向: >> I, 鍍層碼: >> AZ150, 20250805 15:06:16 (24020) 訂單重: 100 >> 95, | *:
PPGL | 2508DFD031/003 | 1. 提醒：CNS 第三類保固 PPGL AZ150（含）以上，PPGI Z27 （含）以上 TOP ≧25U , BK 兩層塗裝 (OFP00448)-{.不符.} 2. 再三提醒確認！CNS &JIS 塗裝 PVDF 需要"3類"耐候等級。並注意鍍層或膜厚是否符合.... (OFP00568)-{.不符.} | 1. 部分大陸料含B元素超過CNS規範管制，故請原料CNS規範之訂單不要配大陸料 (OFP00684)-{.不符.} | 1. 提醒：CNS 第三類保固 PPGL AZ150（含）以上，PPGI Z27 （含）以上 TOP ≧25U , BK 兩層塗裝 (OFP00448)-{.不符.} 2. 再三提醒確認！CNS &JIS 塗裝 PVDF 需要"3類"耐候等級。並注意鍍層或膜厚是否符合.... (OFP00568)-{.不符.} 3. 部分大陸料含B元素超過CNS規範管制，故請原料CNS規範之訂單不要配大陸料 (OFP00684)-{.不符.} | 訂單:2508DFD031/003 CPL <生產備註> 事項如下 . 除HGI/ HGL 訂單邊緣不噴油. 其餘皆側緣噴油 (RMK00285) | 訂單:2508DFD031/003 CR1 <生產備註> 事項如下 . 完軋寬度超出管制值上限≦2mm時,冷軋繼續生產並填寫品質異常通報單給鍍鋅線,以便調整張力與板溫 (RMK00278) | 訂單:2508DFD031/003 CR2 <生產備註> 事項如下 . 完軋寬度超出管制值上限≦2mm時,冷軋繼續生產並填寫品質異常通報單給鍍鋅線,以便調整張力與板溫 (RMK00278) | 訂單:2508DFD031/003 CG1 <生產備註> 事項如下 . 平板類,鍍鋅生產時SKIN PASS & T/L 請依據鍍鋅標準規定生產 (RMK00100) . 鍍鋅表面不可有鋅痕、壓痕、凹陷、及刮傷 、應變痕等。 (RMK00100) . 出口鋼捲盤捲後目視不允許有鼓起. (RMK00100) | 訂單:2508DFD031/003 CG2 <生產備註> 事項如下 . 平板類,鍍鋅生產時SKIN PASS & T/L 請依據鍍鋅標準規定生產 (RMK00100) . 鍍鋅表面不可有鋅痕、壓痕、凹陷、及刮傷 、應變痕等。 (RMK00100) . 出口鋼捲盤捲後目視不允許有鼓起. (RMK00100) | 訂單:2508DFD031/003 CC1 <生產備註> 事項如下 . 1.本單若塗裝背面漆一律改為REVERSE COATING 例外訂單如下敘述 (RMK00163) . 2.例外訂單為R字頭超低光澤與PVDF (＞25μ)，背面漆可改 NATURE COATING，但搭配底漆避免遮蓋性不佳 (RMK00163) . ★品檢注意！JIS&CNS 訂單必須每滿50噸一定要再做一次TEST (RMK00259) . 1.有客戶要下CNS第3類,以下備註麻煩CCP與TSD遵循,謝謝! (RMK00394) . 1.1.面漆塗佈量務必>=90%（如果背面用面漆也一樣） (RMK00394) . 1.2.務必留30cm*全寬試片1片,供實驗室委託確認SST與QUV性能。並於試片上註明"SST 2000HRS、QUV 1500HRS" (RMK00394) . 【PMT】本單面漆為"PVDF"，經會議決議需量測板溫並記錄之。每一張排程需量測一次否則追究責任 (RMK00503) | 訂單:2508DFD031/003 CC2 <生產備註> 事項如下 . 1.本單若塗裝背面漆一律改為REVERSE COATING 例外訂單如下敘述 (RMK00163) . 2.例外訂單為R字頭超低光澤與PVDF (＞25μ)，背面漆可改 NATURE COATING，但搭配底漆避免遮蓋性不佳 (RMK00163) . ★品檢注意！JIS&CNS 訂單必須每滿50噸一定要再做一次TEST (RMK00259) . 1.有客戶要下CNS第3類,以下備註麻煩CCP與TSD遵循,謝謝! (RMK00394) . 1.1.面漆塗佈量務必>=90%（如果背面用面漆也一樣） (RMK00394) . 1.2.務必留30cm*全寬試片1片,供實驗室委託確認SST與QUV性能。並於試片上註明"SST 2000HRS、QUV 1500HRS" (RMK00394) . 【PMT】本單面漆為"PVDF"，經會議決議需量測板溫並記錄之。每一張排程需量測一次否則追究責任 (RMK00503) | 訂單:2508DFD031/003 RCL 無 <生產備註> 事項 | 訂單:2508DFD031/003 CCPK 無 <生產備註> 事項 | 訂單:2508DFD031/003 CGQC 無 <品檢備註> 事項 | 訂單:2508DFD031/003 CCQC <品檢備註> 事項如下 . 1.本單若塗裝背面漆一律改為REVERSE COATING 例外訂單如下敘述 (RMK00163) . 2.例外訂單為R字頭超低光澤與PVDF (＞25μ)，背面漆可改 NATURE COATING，但搭配底漆避免遮蓋性不佳 (RMK00163) . ★品檢注意！JIS&CNS 訂單必須每滿50噸一定要再做一次TEST (RMK00259) . 1.有客戶要下CNS第3類,以下備註麻煩CCP與TSD遵循,謝謝! (RMK00394) . 1.1.面漆塗佈量務必>=90%（如果背面用面漆也一樣） (RMK00394) . 1.2.務必留30cm*全寬試片1片,供實驗室委託確認SST與QUV性能。並於試片上註明"SST 2000HRS、QUV 1500HRS" (RMK00394) . 【PMT】本單面漆為"PVDF"，經會議決議需量測板溫並記錄之。每一張排程需量測一次否則追究責任 (RMK00503) | 訂單:2508DFD031/003 TOL 無 <生產備註> 事項 |  | 訂單 2508DFD031/003 修改記錄如下: 20250805 14:54:06 (24020) 退火碼: >> S1, 用途碼: >> CIA008, 背面標示: >> C815, 訂單背面顏色(五碼): >> BW73Y, 背面漆膜厚: >> 12.5, 背面漆塗漆型式幾塗幾烤: >> 2, 鉻酸鹽: >> Z, 訂單厚度: >> 0.52, 訂單重: >> 80, 重量容許率(下限): >> 10, 重量容許率(上限): >> 10, 訂單寬度: >> 1220, 鍍製方式: >> AC, 鋼捲內徑: >> 508, 鋼捲下限重: >> 3.5, 鋼捲上限重: >> 5, 壓花條件碼: >> -, 表面花紋: >> R, 綠色識別碼: >> -, 印刷輥號: >> -, 產品代碼: >> PPGL, 皮膜碼: >> -, 單位別: >> M, 油品種類: >> Z, 塗油量: >> Z, 包裝代碼: >> D2 , 保護膜碼: >> -, 客戶試片取樣型式: >> -, 調質碼: >> S, 套筒碼: >> R , 規格: >> CGLC400-30, 製造標準: >> CNS, 表面處理劑種類: >> Z, 表面處理劑塗佈量: >> Z, 伸長率測試: >> N, 硬度測試碼: >> N, 抗拉強度測試: >> N, 降伏強度測試: >> N, 厚度變異: >> 0, 訂單正面顏色(五碼): >> FY326, 正面漆膜厚: >> 25, 正面漆塗漆型式幾塗幾烤: >> 2, 修邊碼: >> Y, 重量碼: >> AW, 鋼捲捲向: >> I, 鍍層碼: >> AZ150, | *: | [訂單訊息通知] 2025/08/11 下午 04:16:41 *** (秦大維 >> 通知 >> Sam Xiao) 訊息 : 提醒先前訂單厚度變異-1.4%
PPGL | 2508DFD032/001 |  | 1. 部分大陸料含B元素超過CNS規範管制，故請原料CNS規範之訂單不要配大陸料 (OFP00684)-{.不符.} | 1. 訂單若有厚度變異，冷軋厚度公差比照烤漆計算公式 , 但最小為 1/2 公差做設定 (OFP00254)-{.不符.} 2. "偏薄要求訂單" 鍍後厚度減 鍍後厚度下限需大於 0.02 MM,以免發生厚度不足狀況 (OFP00369)-{.不符.} 3. 部分大陸料含B元素超過CNS規範管制，故請原料CNS規範之訂單不要配大陸料 (OFP00684)-{.不符.} | 訂單:2508DFD032/001 CPL <生產備註> 事項如下 . 除HGI/ HGL 訂單邊緣不噴油. 其餘皆側緣噴油 (RMK00285) | 訂單:2508DFD032/001 CR1 無 <生產備註> 事項 | 訂單:2508DFD032/001 CR2 無 <生產備註> 事項 | 訂單:2508DFD032/001 CG1 <生產備註> 事項如下 . 平板類,鍍鋅生產時SKIN PASS & T/L 請依據鍍鋅標準規定生產 (RMK00100) . 鍍鋅表面不可有鋅痕、壓痕、凹陷、及刮傷 、應變痕等。 (RMK00100) . 出口鋼捲盤捲後目視不允許有鼓起. (RMK00100) | 訂單:2508DFD032/001 CG2 <生產備註> 事項如下 . 平板類,鍍鋅生產時SKIN PASS & T/L 請依據鍍鋅標準規定生產 (RMK00100) . 鍍鋅表面不可有鋅痕、壓痕、凹陷、及刮傷 、應變痕等。 (RMK00100) . 出口鋼捲盤捲後目視不允許有鼓起. (RMK00100) | 訂單:2508DFD032/001 CC1 <生產備註> 事項如下 . 1.本單若塗裝背面漆一律改為REVERSE COATING 例外訂單如下敘述 (RMK00163) . 2.例外訂單為R字頭超低光澤與PVDF (＞25μ)，背面漆可改 NATURE COATING，但搭配底漆避免遮蓋性不佳 (RMK00163) . ★品檢注意！JIS&CNS 訂單必須每滿50噸一定要再做一次TEST (RMK00259) | 訂單:2508DFD032/001 CC2 <生產備註> 事項如下 . 1.本單若塗裝背面漆一律改為REVERSE COATING 例外訂單如下敘述 (RMK00163) . 2.例外訂單為R字頭超低光澤與PVDF (＞25μ)，背面漆可改 NATURE COATING，但搭配底漆避免遮蓋性不佳 (RMK00163) . ★品檢注意！JIS&CNS 訂單必須每滿50噸一定要再做一次TEST (RMK00259) | 訂單:2508DFD032/001 RCL 無 <生產備註> 事項 | 訂單:2508DFD032/001 CCPK 無 <生產備註> 事項 | 訂單:2508DFD032/001 CGQC 無 <品檢備註> 事項 | 訂單:2508DFD032/001 CCQC <品檢備註> 事項如下 . 1.本單若塗裝背面漆一律改為REVERSE COATING 例外訂單如下敘述 (RMK00163) . 2.例外訂單為R字頭超低光澤與PVDF (＞25μ)，背面漆可改 NATURE COATING，但搭配底漆避免遮蓋性不佳 (RMK00163) . ★品檢注意！JIS&CNS 訂單必須每滿50噸一定要再做一次TEST (RMK00259) | 訂單:2508DFD032/001 TOL 無 <生產備註> 事項 |  | 訂單 2508DFD032/001 修改記錄如下: 20250805 16:50:49 (25028) 退火碼: >> S1, 用途碼: >> CIA008, 背面標示: >> C814, 訂單背面顏色(五碼): >> BW73Y, 背面漆膜厚: >> 12.5, 背面漆塗漆型式幾塗幾烤: >> 2, 鉻酸鹽: >> Z, 訂單厚度: >> 0.52, 訂單重: >> 30, 重量容許率(下限): >> 10, 重量容許率(上限): >> 10, 訂單寬度: >> 914, 鍍製方式: >> AC, 鋼捲內徑: >> 508, 鋼捲下限重: >> 3, 鋼捲上限重: >> 5, 壓花條件碼: >> -, 表面花紋: >> R, 綠色識別碼: >> -, 印刷輥號: >> -, 產品代碼: >> PPGL, 皮膜碼: >> -, 單位別: >> M, 油品種類: >> Z, 塗油量: >> Z, 包裝代碼: >> D2 , 保護膜碼: >> -, 客戶試片取樣型式: >> -, 調質碼: >> S, 套筒碼: >> R , 規格: >> CGLCC-20, 製造標準: >> CNS, 表面處理劑種類: >> Z, 表面處理劑塗佈量: >> Z, 伸長率測試: >> N, 硬度測試碼: >> N, 抗拉強度測試: >> N, 降伏強度測試: >> N, 厚度變異: >> -1.4, 訂單正面顏色(五碼): >> SC318, 正面漆膜厚: >> 25, 正面漆塗漆型式幾塗幾烤: >> 2, 修邊碼: >> Y, 重量碼: >> AW, 鋼捲捲向: >> I, 鍍層碼: >> AZ150, | H:厚度偏薄
PPGL | 2508DFD033/001 |  | 1. 部分大陸料含B元素超過CNS規範管制，故請原料CNS規範之訂單不要配大陸料 (OFP00684)-{.不符.} | 1. 訂單若有厚度變異，冷軋厚度公差比照烤漆計算公式 , 但最小為 1/2 公差做設定 (OFP00254)-{.不符.} 2. "偏薄要求訂單" 鍍後厚度減 鍍後厚度下限需大於 0.02 MM,以免發生厚度不足狀況 (OFP00369)-{.不符.} 3. 部分大陸料含B元素超過CNS規範管制，故請原料CNS規範之訂單不要配大陸料 (OFP00684)-{.不符.} | 訂單:2508DFD033/001 CPL <生產備註> 事項如下 . 除HGI/ HGL 訂單邊緣不噴油. 其餘皆側緣噴油 (RMK00285) | 訂單:2508DFD033/001 CR1 <生產備註> 事項如下 . 完軋寬度超出管制值上限≦2mm時,冷軋繼續生產並填寫品質異常通報單給鍍鋅線,以便調整張力與板溫 (RMK00278) | 訂單:2508DFD033/001 CR2 <生產備註> 事項如下 . 完軋寬度超出管制值上限≦2mm時,冷軋繼續生產並填寫品質異常通報單給鍍鋅線,以便調整張力與板溫 (RMK00278) | 訂單:2508DFD033/001 CG1 <生產備註> 事項如下 . 平板類,鍍鋅生產時SKIN PASS & T/L 請依據鍍鋅標準規定生產 (RMK00100) . 鍍鋅表面不可有鋅痕、壓痕、凹陷、及刮傷 、應變痕等。 (RMK00100) . 出口鋼捲盤捲後目視不允許有鼓起. (RMK00100) | 訂單:2508DFD033/001 CG2 <生產備註> 事項如下 . 平板類,鍍鋅生產時SKIN PASS & T/L 請依據鍍鋅標準規定生產 (RMK00100) . 鍍鋅表面不可有鋅痕、壓痕、凹陷、及刮傷 、應變痕等。 (RMK00100) . 出口鋼捲盤捲後目視不允許有鼓起. (RMK00100) | 訂單:2508DFD033/001 CC1 <生產備註> 事項如下 . 1.本單若塗裝背面漆一律改為REVERSE COATING 例外訂單如下敘述 (RMK00163) . 2.例外訂單為R字頭超低光澤與PVDF (＞25μ)，背面漆可改 NATURE COATING，但搭配底漆避免遮蓋性不佳 (RMK00163) . ★品檢注意！JIS&CNS 訂單必須每滿50噸一定要再做一次TEST (RMK00259) | 訂單:2508DFD033/001 CC2 <生產備註> 事項如下 . 1.本單若塗裝背面漆一律改為REVERSE COATING 例外訂單如下敘述 (RMK00163) . 2.例外訂單為R字頭超低光澤與PVDF (＞25μ)，背面漆可改 NATURE COATING，但搭配底漆避免遮蓋性不佳 (RMK00163) . ★品檢注意！JIS&CNS 訂單必須每滿50噸一定要再做一次TEST (RMK00259) | 訂單:2508DFD033/001 RCL 無 <生產備註> 事項 | 訂單:2508DFD033/001 CCPK 無 <生產備註> 事項 | 訂單:2508DFD033/001 CGQC 無 <品檢備註> 事項 | 訂單:2508DFD033/001 CCQC <品檢備註> 事項如下 . 1.本單若塗裝背面漆一律改為REVERSE COATING 例外訂單如下敘述 (RMK00163) . 2.例外訂單為R字頭超低光澤與PVDF (＞25μ)，背面漆可改 NATURE COATING，但搭配底漆避免遮蓋性不佳 (RMK00163) . ★品檢注意！JIS&CNS 訂單必須每滿50噸一定要再做一次TEST (RMK00259) | 訂單:2508DFD033/001 TOL 無 <生產備註> 事項 |  | 訂單 2508DFD033/001 修改記錄如下: 20250808 10:34:16 (22030) 退火碼: >> S1, 用途碼: >> CIA008, 背面標示: >> C814, 訂單背面顏色(五碼): >> BW73Y, 背面漆膜厚: >> 12.5, 背面漆塗漆型式幾塗幾烤: >> 2, 鉻酸鹽: >> Z, 訂單厚度: >> 0.52, 訂單重: >> 60, 重量容許率(下限): >> 10, 重量容許率(上限): >> 10, 訂單寬度: >> 914, 鍍製方式: >> AC, 鋼捲內徑: >> 508, 鋼捲下限重: >> 3.8, 鋼捲上限重: >> 5, 壓花條件碼: >> -, 表面花紋: >> R, 綠色識別碼: >> -, 印刷輥號: >> -, 產品代碼: >> PPGL, 皮膜碼: >> -, 單位別: >> M, 油品種類: >> Z, 塗油量: >> Z, 包裝代碼: >> D2 , 保護膜碼: >> -, 客戶試片取樣型式: >> -, 調質碼: >> S, 套筒碼: >> R , 規格: >> CGLC400-20, 製造標準: >> CNS, 表面處理劑種類: >> Z, 表面處理劑塗佈量: >> Z, 伸長率測試: >> N, 硬度測試碼: >> N, 抗拉強度測試: >> N, 降伏強度測試: >> N, 厚度變異: >> -1.4, 訂單正面顏色(五碼): >> SL656, 正面漆膜厚: >> 25, 正面漆塗漆型式幾塗幾烤: >> 2, 修邊碼: >> Y, 重量碼: >> AW, 鋼捲捲向: >> I, 鍍層碼: >> AZ150, 20250814 08:18:24 (24025) 鋼捲下限重: 3.8 >> 3, | H:厚度偏薄
PPGL | 2508DFD033/002 |  | 1. 部分大陸料含B元素超過CNS規範管制，故請原料CNS規範之訂單不要配大陸料 (OFP00684)-{.不符.} | 1. 訂單若有厚度變異，冷軋厚度公差比照烤漆計算公式 , 但最小為 1/2 公差做設定 (OFP00254)-{.不符.} 2. "偏薄要求訂單" 鍍後厚度減 鍍後厚度下限需大於 0.02 MM,以免發生厚度不足狀況 (OFP00369)-{.不符.} 3. 部分大陸料含B元素超過CNS規範管制，故請原料CNS規範之訂單不要配大陸料 (OFP00684)-{.不符.} | 訂單:2508DFD033/002 CPL <生產備註> 事項如下 . 除HGI/ HGL 訂單邊緣不噴油. 其餘皆側緣噴油 (RMK00285) | 訂單:2508DFD033/002 CR1 <生產備註> 事項如下 . 完軋寬度超出管制值上限≦2mm時,冷軋繼續生產並填寫品質異常通報單給鍍鋅線,以便調整張力與板溫 (RMK00278) | 訂單:2508DFD033/002 CR2 <生產備註> 事項如下 . 完軋寬度超出管制值上限≦2mm時,冷軋繼續生產並填寫品質異常通報單給鍍鋅線,以便調整張力與板溫 (RMK00278) | 訂單:2508DFD033/002 CG1 <生產備註> 事項如下 . 平板類,鍍鋅生產時SKIN PASS & T/L 請依據鍍鋅標準規定生產 (RMK00100) . 鍍鋅表面不可有鋅痕、壓痕、凹陷、及刮傷 、應變痕等。 (RMK00100) . 出口鋼捲盤捲後目視不允許有鼓起. (RMK00100) | 訂單:2508DFD033/002 CG2 <生產備註> 事項如下 . 平板類,鍍鋅生產時SKIN PASS & T/L 請依據鍍鋅標準規定生產 (RMK00100) . 鍍鋅表面不可有鋅痕、壓痕、凹陷、及刮傷 、應變痕等。 (RMK00100) . 出口鋼捲盤捲後目視不允許有鼓起. (RMK00100) | 訂單:2508DFD033/002 CC1 <生產備註> 事項如下 . 1.本單若塗裝背面漆一律改為REVERSE COATING 例外訂單如下敘述 (RMK00163) . 2.例外訂單為R字頭超低光澤與PVDF (＞25μ)，背面漆可改 NATURE COATING，但搭配底漆避免遮蓋性不佳 (RMK00163) . ★品檢注意！JIS&CNS 訂單必須每滿50噸一定要再做一次TEST (RMK00259) | 訂單:2508DFD033/002 CC2 <生產備註> 事項如下 . 1.本單若塗裝背面漆一律改為REVERSE COATING 例外訂單如下敘述 (RMK00163) . 2.例外訂單為R字頭超低光澤與PVDF (＞25μ)，背面漆可改 NATURE COATING，但搭配底漆避免遮蓋性不佳 (RMK00163) . ★品檢注意！JIS&CNS 訂單必須每滿50噸一定要再做一次TEST (RMK00259) | 訂單:2508DFD033/002 RCL 無 <生產備註> 事項 | 訂單:2508DFD033/002 CCPK 無 <生產備註> 事項 | 訂單:2508DFD033/002 CGQC 無 <品檢備註> 事項 | 訂單:2508DFD033/002 CCQC <品檢備註> 事項如下 . 1.本單若塗裝背面漆一律改為REVERSE COATING 例外訂單如下敘述 (RMK00163) . 2.例外訂單為R字頭超低光澤與PVDF (＞25μ)，背面漆可改 NATURE COATING，但搭配底漆避免遮蓋性不佳 (RMK00163) . ★品檢注意！JIS&CNS 訂單必須每滿50噸一定要再做一次TEST (RMK00259) | 訂單:2508DFD033/002 TOL 無 <生產備註> 事項 |  | 訂單 2508DFD033/002 修改記錄如下: 20250808 10:34:19 (22030) 退火碼: >> S1, 用途碼: >> CIA008, 背面標示: >> C814, 訂單背面顏色(五碼): >> BW73Y, 背面漆膜厚: >> 12.5, 背面漆塗漆型式幾塗幾烤: >> 2, 鉻酸鹽: >> Z, 訂單厚度: >> 0.52, 訂單重: >> 36, 重量容許率(下限): >> 10, 重量容許率(上限): >> 10, 訂單寬度: >> 914, 鍍製方式: >> AC, 鋼捲內徑: >> 508, 鋼捲下限重: >> 3.8, 鋼捲上限重: >> 5, 壓花條件碼: >> -, 表面花紋: >> R, 綠色識別碼: >> -, 印刷輥號: >> -, 產品代碼: >> PPGL, 皮膜碼: >> -, 單位別: >> M, 油品種類: >> Z, 塗油量: >> Z, 包裝代碼: >> D2 , 保護膜碼: >> -, 客戶試片取樣型式: >> -, 調質碼: >> S, 套筒碼: >> R , 規格: >> CGLC400-20, 製造標準: >> CNS, 表面處理劑種類: >> Z, 表面處理劑塗佈量: >> Z, 伸長率測試: >> N, 硬度測試碼: >> N, 抗拉強度測試: >> N, 降伏強度測試: >> N, 厚度變異: >> -1.4, 訂單正面顏色(五碼): >> SY356, 正面漆膜厚: >> 25, 正面漆塗漆型式幾塗幾烤: >> 2, 修邊碼: >> Y, 重量碼: >> AW, 鋼捲捲向: >> I, 鍍層碼: >> AZ150, 20250814 08:18:26 (24025) 鋼捲下限重: 3.8 >> 3, | H:厚度偏薄
PPGL | 2508DFD034/001 | 1. 提醒：CNS 第三類保固 PPGL AZ150（含）以上，PPGI Z27 （含）以上 TOP ≧25U , BK 兩層塗裝 (OFP00448)-{.不符.} 2. 再三提醒確認！CNS &JIS 塗裝 PVDF 需要"3類"耐候等級。並注意鍍層或膜厚是否符合.... (OFP00568)-{.不符.} | 1. 部分大陸料含B元素超過CNS規範管制，故請原料CNS規範之訂單不要配大陸料 (OFP00684)-{.不符.} | 1. 訂單若有厚度變異，冷軋厚度公差比照烤漆計算公式 , 但最小為 1/2 公差做設定 (OFP00254)-{.不符.} 2. "偏薄要求訂單" 鍍後厚度減 鍍後厚度下限需大於 0.02 MM,以免發生厚度不足狀況 (OFP00369)-{.不符.} 3. 提醒：CNS 第三類保固 PPGL AZ150（含）以上，PPGI Z27 （含）以上 TOP ≧25U , BK 兩層塗裝 (OFP00448)-{.不符.} 4. 再三提醒確認！CNS &JIS 塗裝 PVDF 需要"3類"耐候等級。並注意鍍層或膜厚是否符合.... (OFP00568)-{.不符.} 5. 部分大陸料含B元素超過CNS規範管制，故請原料CNS規範之訂單不要配大陸料 (OFP00684)-{.不符.} | 訂單:2508DFD034/001 CPL <生產備註> 事項如下 . 除HGI/ HGL 訂單邊緣不噴油. 其餘皆側緣噴油 (RMK00285) | 訂單:2508DFD034/001 CR1 <生產備註> 事項如下 . 完軋寬度超出管制值上限≦2mm時,冷軋繼續生產並填寫品質異常通報單給鍍鋅線,以便調整張力與板溫 (RMK00278) | 訂單:2508DFD034/001 CR2 <生產備註> 事項如下 . 完軋寬度超出管制值上限≦2mm時,冷軋繼續生產並填寫品質異常通報單給鍍鋅線,以便調整張力與板溫 (RMK00278) | 訂單:2508DFD034/001 CG1 <生產備註> 事項如下 . 平板類,鍍鋅生產時SKIN PASS & T/L 請依據鍍鋅標準規定生產 (RMK00100) . 鍍鋅表面不可有鋅痕、壓痕、凹陷、及刮傷 、應變痕等。 (RMK00100) . 出口鋼捲盤捲後目視不允許有鼓起. (RMK00100) | 訂單:2508DFD034/001 CG2 <生產備註> 事項如下 . 平板類,鍍鋅生產時SKIN PASS & T/L 請依據鍍鋅標準規定生產 (RMK00100) . 鍍鋅表面不可有鋅痕、壓痕、凹陷、及刮傷 、應變痕等。 (RMK00100) . 出口鋼捲盤捲後目視不允許有鼓起. (RMK00100) | 訂單:2508DFD034/001 CC1 <生產備註> 事項如下 . 1.本單若塗裝背面漆一律改為REVERSE COATING 例外訂單如下敘述 (RMK00163) . 2.例外訂單為R字頭超低光澤與PVDF (＞25μ)，背面漆可改 NATURE COATING，但搭配底漆避免遮蓋性不佳 (RMK00163) . ★品檢注意！JIS&CNS 訂單必須每滿50噸一定要再做一次TEST (RMK00259) . 1.有客戶要下CNS第3類,以下備註麻煩CCP與TSD遵循,謝謝! (RMK00394) . 1.1.面漆塗佈量務必>=90%（如果背面用面漆也一樣） (RMK00394) . 1.2.務必留30cm*全寬試片1片,供實驗室委託確認SST與QUV性能。並於試片上註明"SST 2000HRS、QUV 1500HRS" (RMK00394) . 【PMT】本單面漆為"PVDF"，經會議決議需量測板溫並記錄之。每一張排程需量測一次否則追究責任 (RMK00503) . 【抽氣量】白色系在CC1生產時,FINISH抽氣量請設定250,如生產中發生色差b值異常升高,請股長再加大抽氣量因應 (RMK00560) | 訂單:2508DFD034/001 CC2 <生產備註> 事項如下 . 1.本單若塗裝背面漆一律改為REVERSE COATING 例外訂單如下敘述 (RMK00163) . 2.例外訂單為R字頭超低光澤與PVDF (＞25μ)，背面漆可改 NATURE COATING，但搭配底漆避免遮蓋性不佳 (RMK00163) . ★品檢注意！JIS&CNS 訂單必須每滿50噸一定要再做一次TEST (RMK00259) . 1.有客戶要下CNS第3類,以下備註麻煩CCP與TSD遵循,謝謝! (RMK00394) . 1.1.面漆塗佈量務必>=90%（如果背面用面漆也一樣） (RMK00394) . 1.2.務必留30cm*全寬試片1片,供實驗室委託確認SST與QUV性能。並於試片上註明"SST 2000HRS、QUV 1500HRS" (RMK00394) . 【PMT】本單面漆為"PVDF"，經會議決議需量測板溫並記錄之。每一張排程需量測一次否則追究責任 (RMK00503) . 【抽氣量】白色系在CC1生產時,FINISH抽氣量請設定250,如生產中發生色差b值異常升高,請股長再加大抽氣量因應 (RMK00560) | 訂單:2508DFD034/001 RCL 無 <生產備註> 事項 | 訂單:2508DFD034/001 CCPK 無 <生產備註> 事項 | 訂單:2508DFD034/001 CGQC 無 <品檢備註> 事項 | 訂單:2508DFD034/001 CCQC <品檢備註> 事項如下 . 1.本單若塗裝背面漆一律改為REVERSE COATING 例外訂單如下敘述 (RMK00163) . 2.例外訂單為R字頭超低光澤與PVDF (＞25μ)，背面漆可改 NATURE COATING，但搭配底漆避免遮蓋性不佳 (RMK00163) . ★品檢注意！JIS&CNS 訂單必須每滿50噸一定要再做一次TEST (RMK00259) . 1.有客戶要下CNS第3類,以下備註麻煩CCP與TSD遵循,謝謝! (RMK00394) . 1.1.面漆塗佈量務必>=90%（如果背面用面漆也一樣） (RMK00394) . 1.2.務必留30cm*全寬試片1片,供實驗室委託確認SST與QUV性能。並於試片上註明"SST 2000HRS、QUV 1500HRS" (RMK00394) . 【PMT】本單面漆為"PVDF"，經會議決議需量測板溫並記錄之。每一張排程需量測一次否則追究責任 (RMK00503) | 訂單:2508DFD034/001 TOL 無 <生產備註> 事項 |  | 訂單 2508DFD034/001 修改記錄如下: 20250808 10:29:23 (22030) 退火碼: >> S1, 用途碼: >> CIA008, 背面標示: >> C815, 訂單背面顏色(五碼): >> BW73Y, 背面漆膜厚: >> 12.5, 背面漆塗漆型式幾塗幾烤: >> 2, 鉻酸鹽: >> Z, 訂單厚度: >> 0.52, 訂單重: >> 50, 重量容許率(下限): >> 10, 重量容許率(上限): >> 10, 訂單寬度: >> 914, 鍍製方式: >> AC, 鋼捲內徑: >> 508, 鋼捲下限重: >> 3.8, 鋼捲上限重: >> 5, 壓花條件碼: >> -, 表面花紋: >> R, 綠色識別碼: >> -, 印刷輥號: >> -, 產品代碼: >> PPGL, 皮膜碼: >> -, 單位別: >> M, 油品種類: >> Z, 塗油量: >> Z, 包裝代碼: >> D2 , 保護膜碼: >> -, 客戶試片取樣型式: >> -, 調質碼: >> S, 套筒碼: >> R , 規格: >> CGLC400-30, 製造標準: >> CNS, 表面處理劑種類: >> Z, 表面處理劑塗佈量: >> Z, 伸長率測試: >> N, 硬度測試碼: >> N, 抗拉強度測試: >> N, 降伏強度測試: >> N, 厚度變異: >> -1.4, 訂單正面顏色(五碼): >> FW386, 正面漆膜厚: >> 25, 正面漆塗漆型式幾塗幾烤: >> 2, 修邊碼: >> Y, 重量碼: >> AW, 鋼捲捲向: >> I, 鍍層碼: >> AZ150, 20250812 11:08:37 (24025) 鋼捲下限重: 3.8 >> 3, | H:厚度偏薄 | [訂單訊息通知] 2025/08/11 4:52:12 PM 訂單訊息通知 (秦大維 >> 通知 >> Lynn Hsu) 訂單訊息 : 分切限重異常，因特急單本單先審 [訂單訊息通知] 2025/08/12 08:57:52 AM 訂單訊息通知 (許玲翎 >> 通知 >> Winnie Chang, XinYi Wu, Edwy Chin, YuLung Kung, Y.L. Liu, Julian Liu, Sony Su, YunTung Li) 訂單訊息 : 請協助退回更改限重，謝謝。
PPGL | 2508DFD034/002 | 1. 提醒：CNS 第三類保固 PPGL AZ150（含）以上，PPGI Z27 （含）以上 TOP ≧25U , BK 兩層塗裝 (OFP00448)-{.不符.} 2. 再三提醒確認！CNS &JIS 塗裝 PVDF 需要"3類"耐候等級。並注意鍍層或膜厚是否符合.... (OFP00568)-{.不符.} | 1. 部分大陸料含B元素超過CNS規範管制，故請原料CNS規範之訂單不要配大陸料 (OFP00684)-{.不符.} | 1. 訂單若有厚度變異，冷軋厚度公差比照烤漆計算公式 , 但最小為 1/2 公差做設定 (OFP00254)-{.不符.} 2. "偏薄要求訂單" 鍍後厚度減 鍍後厚度下限需大於 0.02 MM,以免發生厚度不足狀況 (OFP00369)-{.不符.} 3. 提醒：CNS 第三類保固 PPGL AZ150（含）以上，PPGI Z27 （含）以上 TOP ≧25U , BK 兩層塗裝 (OFP00448)-{.不符.} 4. 再三提醒確認！CNS &JIS 塗裝 PVDF 需要"3類"耐候等級。並注意鍍層或膜厚是否符合.... (OFP00568)-{.不符.} 5. 部分大陸料含B元素超過CNS規範管制，故請原料CNS規範之訂單不要配大陸料 (OFP00684)-{.不符.} | 訂單:2508DFD034/002 CPL <生產備註> 事項如下 . 除HGI/ HGL 訂單邊緣不噴油. 其餘皆側緣噴油 (RMK00285) | 訂單:2508DFD034/002 CR1 <生產備註> 事項如下 . 完軋寬度超出管制值上限≦2mm時,冷軋繼續生產並填寫品質異常通報單給鍍鋅線,以便調整張力與板溫 (RMK00278) | 訂單:2508DFD034/002 CR2 <生產備註> 事項如下 . 完軋寬度超出管制值上限≦2mm時,冷軋繼續生產並填寫品質異常通報單給鍍鋅線,以便調整張力與板溫 (RMK00278) | 訂單:2508DFD034/002 CG1 <生產備註> 事項如下 . 平板類,鍍鋅生產時SKIN PASS & T/L 請依據鍍鋅標準規定生產 (RMK00100) . 鍍鋅表面不可有鋅痕、壓痕、凹陷、及刮傷 、應變痕等。 (RMK00100) . 出口鋼捲盤捲後目視不允許有鼓起. (RMK00100) | 訂單:2508DFD034/002 CG2 <生產備註> 事項如下 . 平板類,鍍鋅生產時SKIN PASS & T/L 請依據鍍鋅標準規定生產 (RMK00100) . 鍍鋅表面不可有鋅痕、壓痕、凹陷、及刮傷 、應變痕等。 (RMK00100) . 出口鋼捲盤捲後目視不允許有鼓起. (RMK00100) | 訂單:2508DFD034/002 CC1 <生產備註> 事項如下 . 1.本單若塗裝背面漆一律改為REVERSE COATING 例外訂單如下敘述 (RMK00163) . 2.例外訂單為R字頭超低光澤與PVDF (＞25μ)，背面漆可改 NATURE COATING，但搭配底漆避免遮蓋性不佳 (RMK00163) . ★品檢注意！JIS&CNS 訂單必須每滿50噸一定要再做一次TEST (RMK00259) . 1.有客戶要下CNS第3類,以下備註麻煩CCP與TSD遵循,謝謝! (RMK00394) . 1.1.面漆塗佈量務必>=90%（如果背面用面漆也一樣） (RMK00394) . 1.2.務必留30cm*全寬試片1片,供實驗室委託確認SST與QUV性能。並於試片上註明"SST 2000HRS、QUV 1500HRS" (RMK00394) . 【PMT】本單面漆為"PVDF"，經會議決議需量測板溫並記錄之。每一張排程需量測一次否則追究責任 (RMK00503) | 訂單:2508DFD034/002 CC2 <生產備註> 事項如下 . 1.本單若塗裝背面漆一律改為REVERSE COATING 例外訂單如下敘述 (RMK00163) . 2.例外訂單為R字頭超低光澤與PVDF (＞25μ)，背面漆可改 NATURE COATING，但搭配底漆避免遮蓋性不佳 (RMK00163) . ★品檢注意！JIS&CNS 訂單必須每滿50噸一定要再做一次TEST (RMK00259) . 1.有客戶要下CNS第3類,以下備註麻煩CCP與TSD遵循,謝謝! (RMK00394) . 1.1.面漆塗佈量務必>=90%（如果背面用面漆也一樣） (RMK00394) . 1.2.務必留30cm*全寬試片1片,供實驗室委託確認SST與QUV性能。並於試片上註明"SST 2000HRS、QUV 1500HRS" (RMK00394) . 【PMT】本單面漆為"PVDF"，經會議決議需量測板溫並記錄之。每一張排程需量測一次否則追究責任 (RMK00503) | 訂單:2508DFD034/002 RCL 無 <生產備註> 事項 | 訂單:2508DFD034/002 CCPK 無 <生產備註> 事項 | 訂單:2508DFD034/002 CGQC 無 <品檢備註> 事項 | 訂單:2508DFD034/002 CCQC <品檢備註> 事項如下 . 1.本單若塗裝背面漆一律改為REVERSE COATING 例外訂單如下敘述 (RMK00163) . 2.例外訂單為R字頭超低光澤與PVDF (＞25μ)，背面漆可改 NATURE COATING，但搭配底漆避免遮蓋性不佳 (RMK00163) . ★品檢注意！JIS&CNS 訂單必須每滿50噸一定要再做一次TEST (RMK00259) . 1.有客戶要下CNS第3類,以下備註麻煩CCP與TSD遵循,謝謝! (RMK00394) . 1.1.面漆塗佈量務必>=90%（如果背面用面漆也一樣） (RMK00394) . 1.2.務必留30cm*全寬試片1片,供實驗室委託確認SST與QUV性能。並於試片上註明"SST 2000HRS、QUV 1500HRS" (RMK00394) . 【PMT】本單面漆為"PVDF"，經會議決議需量測板溫並記錄之。每一張排程需量測一次否則追究責任 (RMK00503) | 訂單:2508DFD034/002 TOL 無 <生產備註> 事項 |  | 訂單 2508DFD034/002 修改記錄如下: 20250808 10:29:26 (22030) 退火碼: >> S1, 用途碼: >> CIA008, 背面標示: >> C815, 訂單背面顏色(五碼): >> BW73Y, 背面漆膜厚: >> 12.5, 背面漆塗漆型式幾塗幾烤: >> 2, 鉻酸鹽: >> Z, 訂單厚度: >> 0.52, 訂單重: >> 18, 重量容許率(下限): >> 10, 重量容許率(上限): >> 10, 訂單寬度: >> 914, 鍍製方式: >> AC, 鋼捲內徑: >> 508, 鋼捲下限重: >> 3.8, 鋼捲上限重: >> 5, 壓花條件碼: >> -, 表面花紋: >> R, 綠色識別碼: >> -, 印刷輥號: >> -, 產品代碼: >> PPGL, 皮膜碼: >> -, 單位別: >> M, 油品種類: >> Z, 塗油量: >> Z, 包裝代碼: >> D2 , 保護膜碼: >> -, 客戶試片取樣型式: >> -, 調質碼: >> S, 套筒碼: >> R , 規格: >> CGLC400-30, 製造標準: >> CNS, 表面處理劑種類: >> Z, 表面處理劑塗佈量: >> Z, 伸長率測試: >> N, 硬度測試碼: >> N, 抗拉強度測試: >> N, 降伏強度測試: >> N, 厚度變異: >> -1.4, 訂單正面顏色(五碼): >> FY326, 正面漆膜厚: >> 25, 正面漆塗漆型式幾塗幾烤: >> 2, 修邊碼: >> Y, 重量碼: >> AW, 鋼捲捲向: >> I, 鍍層碼: >> AZ150, 20250812 11:08:39 (24025) 鋼捲下限重: 3.8 >> 3, | H:厚度偏薄 | [訂單訊息通知] 2025/08/11 4:52:12 PM 訂單訊息通知 (秦大維 >> 通知 >> Lynn Hsu) 訂單訊息 : 分切限重異常，因特急單本單先審 [訂單訊息通知] 2025/08/12 08:57:53 AM 訂單訊息通知 (許玲翎 >> 通知 >> Winnie Chang, XinYi Wu, Edwy Chin, YuLung Kung, Y.L. Liu, Julian Liu, Sony Su, YunTung Li) 訂單訊息 : 請協助退回更改限重，謝謝。
PPGL | 2508DFD035/001 | 1. 因鋼套桶因縫接處容易對鋼捲產生轉印，所以請確認客戶是否知悉轉印風險 (OFP00256)-{.不符.} | 1. 部分大陸料含B元素超過CNS規範管制，故請原料CNS規範之訂單不要配大陸料 (OFP00684)-{.不符.} | 1. 訂單若有厚度變異，冷軋厚度公差比照烤漆計算公式 , 但最小為 1/2 公差做設定 (OFP00254)-{.不符.} 2. 因鋼套桶因縫接處容易對鋼捲產生轉印，所以請確認客戶是否知悉轉印風險 (OFP00256)-{.不符.} 3. "偏薄要求訂單" 鍍後厚度減 鍍後厚度下限需大於 0.02 MM,以免發生厚度不足狀況 (OFP00369)-{.不符.} 4. 部分大陸料含B元素超過CNS規範管制，故請原料CNS規範之訂單不要配大陸料 (OFP00684)-{.不符.} | 訂單:2508DFD035/001 CPL <生產備註> 事項如下 . 除HGI/ HGL 訂單邊緣不噴油. 其餘皆側緣噴油 (RMK00285) | 訂單:2508DFD035/001 CR1 無 <生產備註> 事項 | 訂單:2508DFD035/001 CR2 無 <生產備註> 事項 | 訂單:2508DFD035/001 CG1 <生產備註> 事項如下 . 平板類,鍍鋅生產時SKIN PASS & T/L 請依據鍍鋅標準規定生產 (RMK00100) . 鍍鋅表面不可有鋅痕、壓痕、凹陷、及刮傷 、應變痕等。 (RMK00100) . 出口鋼捲盤捲後目視不允許有鼓起. (RMK00100) . 瓦形屋頂用 注意鍍層控制範圍：min=標準值，Max=標準值+30 (RMK00103) . 因成形性需求故鍍層量有上限管制，排程變換前後一顆分切請U3暫留，待產線確認鍍層量後再行處置。 (RMK00103) | 訂單:2508DFD035/001 CG2 <生產備註> 事項如下 . 平板類,鍍鋅生產時SKIN PASS & T/L 請依據鍍鋅標準規定生產 (RMK00100) . 鍍鋅表面不可有鋅痕、壓痕、凹陷、及刮傷 、應變痕等。 (RMK00100) . 出口鋼捲盤捲後目視不允許有鼓起. (RMK00100) . 瓦形屋頂用 注意鍍層控制範圍：min=標準值，Max=標準值+30 (RMK00103) . 因成形性需求故鍍層量有上限管制，排程變換前後一顆分切請U3暫留，待產線確認鍍層量後再行處置。 (RMK00103) | 訂單:2508DFD035/001 CC1 <生產備註> 事項如下 . 超低光澤產品,色差計塗佈量依據5+20U為基準。RYF89 以5+22U為基準。 (RMK00103) . 請出口人員貼上"請勿堆疊"紅色標簽. (RMK00103) . R字頭色碼因色差對膜厚極其敏感，MASS目標102%~115%之間. (RMK00103) . R字頭色碼塗佈量須在20U以上,不然會有白色點狀(繩紋),已被客戶訴賠. (RMK00103) . 捲起單位張力請加大至 5.5（有另行備註要求張力設定時，依另行備註需求設定）） (RMK00103) . 1.本單若塗裝背面漆一律改為REVERSE COATING 例外訂單如下敘述 (RMK00163) . 2.例外訂單為R字頭超低光澤與PVDF (＞25μ)，背面漆可改 NATURE COATING，但搭配底漆避免遮蓋性不佳 (RMK00163) . ★品檢注意！JIS&CNS 訂單必須每滿50噸一定要再做一次TEST (RMK00259) . 2015年發生過訴賠。請出口使用鋼套桶前請檢查焊接處，以免捲取後產生折痕 (RMK00381) | 訂單:2508DFD035/001 CC2 <生產備註> 事項如下 . 超低光澤產品,色差計塗佈量依據5+20U為基準。RYF89 以5+22U為基準。 (RMK00103) . 請出口人員貼上"請勿堆疊"紅色標簽. (RMK00103) . R字頭色碼因色差對膜厚極其敏感，MASS目標102%~115%之間. (RMK00103) . R字頭色碼塗佈量須在20U以上,不然會有白色點狀(繩紋),已被客戶訴賠. (RMK00103) . 1.本單若塗裝背面漆一律改為REVERSE COATING 例外訂單如下敘述 (RMK00163) . 2.例外訂單為R字頭超低光澤與PVDF (＞25μ)，背面漆可改 NATURE COATING，但搭配底漆避免遮蓋性不佳 (RMK00163) . ★品檢注意！JIS&CNS 訂單必須每滿50噸一定要再做一次TEST (RMK00259) . 2015年發生過訴賠。請出口使用鋼套桶前請檢查焊接處，以免捲取後產生折痕 (RMK00381) | 訂單:2508DFD035/001 RCL 無 <生產備註> 事項 | 訂單:2508DFD035/001 CCPK 無 <生產備註> 事項 | 訂單:2508DFD035/001 CGQC <品檢備註> 事項如下 . 瓦形屋頂用 注意鍍層控制範圍：min=標準值，Max=標準值+30 (RMK00103) | 訂單:2508DFD035/001 CCQC <品檢備註> 事項如下 . 超低光澤產品,色差計塗佈量依據5+20U為基準。RYF89 以5+22U為基準。 (RMK00103) . R字頭色碼因色差對膜厚極其敏感，MASS目標102%~115%之間. (RMK00103) . 1.本單若塗裝背面漆一律改為REVERSE COATING 例外訂單如下敘述 (RMK00163) . 2.例外訂單為R字頭超低光澤與PVDF (＞25μ)，背面漆可改 NATURE COATING，但搭配底漆避免遮蓋性不佳 (RMK00163) . ★品檢注意！JIS&CNS 訂單必須每滿50噸一定要再做一次TEST (RMK00259) | 訂單:2508DFD035/001 TOL 無 <生產備註> 事項 |  | 訂單 2508DFD035/001 修改記錄如下: 20250808 15:15:38 (24025) 退火碼: >> S1, 用途碼: >> CIA008, 背面標示: >> C844, 訂單背面顏色(五碼): >> BW73N, 背面漆膜厚: >> NOM, 背面漆塗漆型式幾塗幾烤: >> 2, 鉻酸鹽: >> Z, 訂單厚度: >> 0.42, 訂單重: >> 15, 重量容許率(下限): >> 10, 重量容許率(上限): >> 10, 訂單寬度: >> 914, 鍍製方式: >> AC, 鋼捲內徑: >> 508, 鋼捲下限重: >> 3, 鋼捲上限重: >> 5, 壓花條件碼: >> -, 表面花紋: >> R, 綠色識別碼: >> -, 印刷輥號: >> -, 產品代碼: >> PPGL, 皮膜碼: >> -, 單位別: >> M, 油品種類: >> Z, 塗油量: >> Z, 包裝代碼: >> D2 , 保護膜碼: >> -, 客戶試片取樣型式: >> -, 調質碼: >> S, 套筒碼: >> S , 規格: >> CGLCC-20, 製造標準: >> CNS, 表面處理劑種類: >> Z, 表面處理劑塗佈量: >> Z, 伸長率測試: >> N, 硬度測試碼: >> N, 抗拉強度測試: >> N, 降伏強度測試: >> N, 厚度變異: >> -1.2, 訂單正面顏色(五碼): >> RBF5P, 正面漆膜厚: >> 25, 正面漆塗漆型式幾塗幾烤: >> 2, 修邊碼: >> Y, 重量碼: >> AW, 鋼捲捲向: >> I, 鍍層碼: >> AZ150, | H:厚度偏薄
PPSUS | 2508DFD037/001 |  |  | 1. PPSUS&PPAL 單位長度(M/T)要自己算完後修改 SOP內容。RD洗衣機外殼用可用 -0.04～0 去算 (OFP00649)-{.不符.} 2. ●T≧0.36 此訂單"STAGGER"收捲"只能"使用套桶"P"。並於訂單追蹤提醒"使用加寬P套筒"● (OFP00706)-{.不符.} | 訂單:2508DFD037/001 CPL 無 <生產備註> 事項 | 訂單:2508DFD037/001 CR1 無 <生產備註> 事項 | 訂單:2508DFD037/001 CR2 無 <生產備註> 事項 | 訂單:2508DFD037/001 CG1 無 <生產備註> 事項 | 訂單:2508DFD037/001 CG2 無 <生產備註> 事項 | 訂單:2508DFD037/001 CC1 <生產備註> 事項如下 . 2.第2Pass (RMK00437) . 2.1.線速: 60mpm 印刷輥號: F14-C1300 (RMK00437) . 2.2.第2Pass生產，前處理不必塗裝。 (RMK00437) . 2.3.出口鋼捲請貼“禁止疊放”紅色標籤。收捲張力設定同rough matt。 (RMK00437) . 2.4.Base 2輥R塗裝，濾心50μ，稀釋Thinner為No.2B，粘度50±10”，PMT設定為232℃。 (RMK00437) . 2.5.Printer Head 2 印刷紅豆杉木紋圖案 (NBT34S)。 (RMK00437) . 2.6.Printer Head 4 塗裝KP 1E6172 Clear，PMT設定為232℃。 (RMK00437) . 2.7.Clear有含骨材，塗裝黏度：先以原液塗裝，視塗裝板面狀況作調整。 (RMK00437) . 2.8.Clear稀釋Thinner為No.2B，濾心125μ。 (RMK00437) . 2.9.PS. 2016/09月起紅豆杉切換Clear（原光澤25度1ED062改為光澤10度1E6172） (RMK00437) . 1.第1Pass (RMK00595) . 1.1.線速85mpm，只塗裝正面5μ，背面僅前處理不塗漆。 (RMK00595) . 1.2.正面底漆以R塗裝方式，不允許繩紋或塗佈不均..等塗裝缺陷。 (RMK00595) . 1.3.塗佈量請控制95~105%。 (RMK00595) . 1.4.第1Pass生產不用噴背標。 (RMK00595) . 1.5.★生產印刷第一PASS時，出口請收內捲★ (RMK00595) . 1.入口板厚以平凸分釐卡量測,其W/D距板邊10mm處量測 (RMK00619) . 2.入口急峻度≦0.7%，毛邊(雙平頭分釐卡)≦30μm(一定要落實記錄，以作為品質追蹤依據) (RMK00619) . 3.出/入口鼓起≦0.5mm超出管制規格請TSD送RCL確認板形 (RMK00619) . 4.前處理皮膜Si=14±5 mg/m2於CC2品檢室Twin-X:NRC350-Si(SUS304)檢測 (RMK00619) . 5.其餘品質管制若無特別註明，則以對應的烤漆產品用途管制 (RMK00619) . 6.【捲取+套桶】出口一律 STAGGER 捲取，並使用比訂單寬度"加寬"的套桶（一般為"P"，超低光澤與印刷為"S"） (RMK00619) | 訂單:2508DFD037/001 CC2 <生產備註> 事項如下 . 2.第2Pass (RMK00437) . 2.1.線速: 60mpm 印刷輥號: F14-C1300 (RMK00437) . 2.2.第2Pass生產，前處理不必塗裝。 (RMK00437) . 2.3.出口鋼捲請貼“禁止疊放”紅色標籤。收捲張力設定同rough matt。 (RMK00437) . 2.4.Base 2輥R塗裝，濾心50μ，稀釋Thinner為No.2B，粘度50±10”，PMT設定為232℃。 (RMK00437) . 2.5.Printer Head 2 印刷紅豆杉木紋圖案 (NBT34S)。 (RMK00437) . 2.6.Printer Head 4 塗裝KP 1E6172 Clear，PMT設定為232℃。 (RMK00437) . 2.7.Clear有含骨材，塗裝黏度：先以原液塗裝，視塗裝板面狀況作調整。 (RMK00437) . 2.8.Clear稀釋Thinner為No.2B，濾心125μ。 (RMK00437) . 2.9.PS. 2016/09月起紅豆杉切換Clear（原光澤25度1ED062改為光澤10度1E6172） (RMK00437) . 1.第1Pass (RMK00595) . 1.1.線速85mpm，只塗裝正面5μ，背面僅前處理不塗漆。 (RMK00595) . 1.2.正面底漆以R塗裝方式，不允許繩紋或塗佈不均..等塗裝缺陷。 (RMK00595) . 1.3.塗佈量請控制95~105%。 (RMK00595) . 1.4.第1Pass生產不用噴背標。 (RMK00595) . 1.5.★生產印刷第一PASS時，出口請收內捲★ (RMK00595) . 1.入口板厚以平凸分釐卡量測,其W/D距板邊10mm處量測 (RMK00619) . 2.入口急峻度≦0.7%，毛邊(雙平頭分釐卡)≦30μm(一定要落實記錄，以作為品質追蹤依據) (RMK00619) . 3.出/入口鼓起≦0.5mm超出管制規格請TSD送RCL確認板形 (RMK00619) . 4.前處理皮膜Si=14±5 mg/m2於CC2品檢室Twin-X:NRC350-Si(SUS304)檢測 (RMK00619) . 5.其餘品質管制若無特別註明，則以對應的烤漆產品用途管制 (RMK00619) . 6.【捲取+套桶】出口一律 STAGGER 捲取，並使用比訂單寬度"加寬"的套桶（一般為"P"，超低光澤與印刷為"S"） (RMK00619) | 訂單:2508DFD037/001 RCL 無 <生產備註> 事項 | 訂單:2508DFD037/001 CCPK 無 <生產備註> 事項 | 訂單:2508DFD037/001 CGQC 無 <品檢備註> 事項 | 訂單:2508DFD037/001 CCQC <品檢備註> 事項如下 . 2.第2Pass (RMK00437) . 2.1.線速: 60mpm 印刷輥號: F14-C1300 (RMK00437) . 2.2.第2Pass生產，前處理不必塗裝。 (RMK00437) . 2.3.出口鋼捲請貼“禁止疊放”紅色標籤。收捲張力設定同rough matt。 (RMK00437) . 2.4.Base 2輥R塗裝，濾心50μ，稀釋Thinner為No.2B，粘度50±10”，PMT設定為232℃。 (RMK00437) . 2.5.Printer Head 2 印刷紅豆杉木紋圖案 (NBT34S)。 (RMK00437) . 2.6.Printer Head 4 塗裝KP 1E6172 Clear，PMT設定為232℃。 (RMK00437) . 2.7.Clear有含骨材，塗裝黏度：先以原液塗裝，視塗裝板面狀況作調整。 (RMK00437) . 2.8.Clear稀釋Thinner為No.2B，濾心125μ。 (RMK00437) . 2.9.PS. 2016/09月起紅豆杉切換Clear（原光澤25度1ED062改為光澤10度1E6172） (RMK00437) . 1.第1Pass (RMK00595) . 1.1.線速85mpm，只塗裝正面5μ，背面僅前處理不塗漆。 (RMK00595) . 1.2.正面底漆以R塗裝方式，不允許繩紋或塗佈不均..等塗裝缺陷。 (RMK00595) . 1.3.塗佈量請控制95~105%。 (RMK00595) . 1.4.第1Pass生產不用噴背標。 (RMK00595) . 1.5.★生產印刷第一PASS時，出口請收內捲★ (RMK00595) . 1.入口板厚以平凸分釐卡量測,其W/D距板邊10mm處量測 (RMK00619) . 2.入口急峻度≦0.7%，毛邊(雙平頭分釐卡)≦30μm(一定要落實記錄，以作為品質追蹤依據) (RMK00619) . 3.出/入口鼓起≦0.5mm超出管制規格請TSD送RCL確認板形 (RMK00619) . 4.前處理皮膜Si=14±5 mg/m2於CC2品檢室Twin-X:NRC350-Si(SUS304)檢測 (RMK00619) . 5.其餘品質管制若無特別註明，則以對應的烤漆產品用途管制 (RMK00619) . 6.【捲取+套桶】出口一律 STAGGER 捲取，並使用比訂單寬度"加寬"的套桶（一般為"P"，超低光澤與印刷為"S"） (RMK00619) | 訂單:2508DFD037/001 TOL 無 <生產備註> 事項 |  | 訂單 2508DFD037/001 修改記錄如下: 20250811 15:30:47 (25028) 退火碼: >> S1, 用途碼: >> COA020, 背面標示: >> C999, 訂單背面顏色(五碼): >> BW73X, 背面漆膜厚: >> 15, 背面漆塗漆型式幾塗幾烤: >> 2, 鉻酸鹽: >> Z, 訂單厚度: >> 0.46, 訂單重: >> 20, 重量容許率(下限): >> 10, 重量容許率(上限): >> 10, 訂單寬度: >> 914, 鍍製方式: >> BC, 鋼捲內徑: >> 508, 鋼捲下限重: >> 3, 鋼捲上限重: >> 5, 壓花條件碼: >> -, 表面花紋: >> -, 綠色識別碼: >> -, 印刷輥號: >> F14-C1300, 產品代碼: >> PPSUS, 皮膜碼: >> -, 單位別: >> M, 油品種類: >> Z, 塗油量: >> Z, 包裝代碼: >> A3 , 保護膜碼: >> -, 客戶試片取樣型式: >> -, 調質碼: >> S, 套筒碼: >> S , 規格: >> CSUS304-20, 製造標準: >> SYSCO, 表面處理劑種類: >> Z, 表面處理劑塗佈量: >> Z, 伸長率測試: >> N, 硬度測試碼: >> N, 抗拉強度測試: >> N, 降伏強度測試: >> N, 厚度變異: >> 0, 訂單正面顏色(五碼): >> NBW3T, 正面漆膜厚: >> NOM, 正面漆塗漆型式幾塗幾烤: >> 2, 修邊碼: >> N, 重量碼: >> AW, 鋼捲捲向: >> I, 鍍層碼: >> -, 20250814 11:41:58 (25028) 修邊碼: N >> Y, | *:
PPSUS | 2508DFD037/002 |  |  | 1. PPSUS&PPAL 單位長度(M/T)要自己算完後修改 SOP內容。RD洗衣機外殼用可用 -0.04～0 去算 (OFP00649)-{.不符.} 2. ●T≧0.36 此訂單"STAGGER"收捲"只能"使用套桶"P"。並於訂單追蹤提醒"使用加寬P套筒"● (OFP00706)-{.不符.} | 訂單:2508DFD037/002 CPL 無 <生產備註> 事項 | 訂單:2508DFD037/002 CR1 無 <生產備註> 事項 | 訂單:2508DFD037/002 CR2 無 <生產備註> 事項 | 訂單:2508DFD037/002 CG1 無 <生產備註> 事項 | 訂單:2508DFD037/002 CG2 無 <生產備註> 事項 | 訂單:2508DFD037/002 CC1 <生產備註> 事項如下 . 2.第2Pass (RMK00437) . 2.1.線速: 60mpm 印刷輥號: F14-C1300 (RMK00437) . 2.2.第2Pass生產，前處理不必塗裝。 (RMK00437) . 2.3.出口鋼捲請貼“禁止疊放”紅色標籤。收捲張力設定同rough matt。 (RMK00437) . 2.4.Base 2輥R塗裝，濾心50μ，稀釋Thinner為No.2B，粘度50±10”，PMT設定為232℃。 (RMK00437) . 2.5.Printer Head 2 印刷紅豆杉木紋圖案 (NBT34S)。 (RMK00437) . 2.6.Printer Head 4 塗裝KP 1E6172 Clear，PMT設定為232℃。 (RMK00437) . 2.7.Clear有含骨材，塗裝黏度：先以原液塗裝，視塗裝板面狀況作調整。 (RMK00437) . 2.8.Clear稀釋Thinner為No.2B，濾心125μ。 (RMK00437) . 2.9.PS. 2016/09月起紅豆杉切換Clear（原光澤25度1ED062改為光澤10度1E6172） (RMK00437) . 1.第1Pass (RMK00595) . 1.1.線速85mpm，只塗裝正面5μ，背面僅前處理不塗漆。 (RMK00595) . 1.2.正面底漆以R塗裝方式，不允許繩紋或塗佈不均..等塗裝缺陷。 (RMK00595) . 1.3.塗佈量請控制95~105%。 (RMK00595) . 1.4.第1Pass生產不用噴背標。 (RMK00595) . 1.5.★生產印刷第一PASS時，出口請收內捲★ (RMK00595) . 1.入口板厚以平凸分釐卡量測,其W/D距板邊10mm處量測 (RMK00619) . 2.入口急峻度≦0.7%，毛邊(雙平頭分釐卡)≦30μm(一定要落實記錄，以作為品質追蹤依據) (RMK00619) . 3.出/入口鼓起≦0.5mm超出管制規格請TSD送RCL確認板形 (RMK00619) . 4.前處理皮膜Si=14±5 mg/m2於CC2品檢室Twin-X:NRC350-Si(SUS304)檢測 (RMK00619) . 5.其餘品質管制若無特別註明，則以對應的烤漆產品用途管制 (RMK00619) . 6.【捲取+套桶】出口一律 STAGGER 捲取，並使用比訂單寬度"加寬"的套桶（一般為"P"，超低光澤與印刷為"S"） (RMK00619) | 訂單:2508DFD037/002 CC2 <生產備註> 事項如下 . 2.第2Pass (RMK00437) . 2.1.線速: 60mpm 印刷輥號: F14-C1300 (RMK00437) . 2.2.第2Pass生產，前處理不必塗裝。 (RMK00437) . 2.3.出口鋼捲請貼“禁止疊放”紅色標籤。收捲張力設定同rough matt。 (RMK00437) . 2.4.Base 2輥R塗裝，濾心50μ，稀釋Thinner為No.2B，粘度50±10”，PMT設定為232℃。 (RMK00437) . 2.5.Printer Head 2 印刷紅豆杉木紋圖案 (NBT34S)。 (RMK00437) . 2.6.Printer Head 4 塗裝KP 1E6172 Clear，PMT設定為232℃。 (RMK00437) . 2.7.Clear有含骨材，塗裝黏度：先以原液塗裝，視塗裝板面狀況作調整。 (RMK00437) . 2.8.Clear稀釋Thinner為No.2B，濾心125μ。 (RMK00437) . 2.9.PS. 2016/09月起紅豆杉切換Clear（原光澤25度1ED062改為光澤10度1E6172） (RMK00437) . 1.第1Pass (RMK00595) . 1.1.線速85mpm，只塗裝正面5μ，背面僅前處理不塗漆。 (RMK00595) . 1.2.正面底漆以R塗裝方式，不允許繩紋或塗佈不均..等塗裝缺陷。 (RMK00595) . 1.3.塗佈量請控制95~105%。 (RMK00595) . 1.4.第1Pass生產不用噴背標。 (RMK00595) . 1.5.★生產印刷第一PASS時，出口請收內捲★ (RMK00595) . 1.入口板厚以平凸分釐卡量測,其W/D距板邊10mm處量測 (RMK00619) . 2.入口急峻度≦0.7%，毛邊(雙平頭分釐卡)≦30μm(一定要落實記錄，以作為品質追蹤依據) (RMK00619) . 3.出/入口鼓起≦0.5mm超出管制規格請TSD送RCL確認板形 (RMK00619) . 4.前處理皮膜Si=14±5 mg/m2於CC2品檢室Twin-X:NRC350-Si(SUS304)檢測 (RMK00619) . 5.其餘品質管制若無特別註明，則以對應的烤漆產品用途管制 (RMK00619) . 6.【捲取+套桶】出口一律 STAGGER 捲取，並使用比訂單寬度"加寬"的套桶（一般為"P"，超低光澤與印刷為"S"） (RMK00619) | 訂單:2508DFD037/002 RCL 無 <生產備註> 事項 | 訂單:2508DFD037/002 CCPK 無 <生產備註> 事項 | 訂單:2508DFD037/002 CGQC 無 <品檢備註> 事項 | 訂單:2508DFD037/002 CCQC <品檢備註> 事項如下 . 2.第2Pass (RMK00437) . 2.1.線速: 60mpm 印刷輥號: F14-C1300 (RMK00437) . 2.2.第2Pass生產，前處理不必塗裝。 (RMK00437) . 2.3.出口鋼捲請貼“禁止疊放”紅色標籤。收捲張力設定同rough matt。 (RMK00437) . 2.4.Base 2輥R塗裝，濾心50μ，稀釋Thinner為No.2B，粘度50±10”，PMT設定為232℃。 (RMK00437) . 2.5.Printer Head 2 印刷紅豆杉木紋圖案 (NBT34S)。 (RMK00437) . 2.6.Printer Head 4 塗裝KP 1E6172 Clear，PMT設定為232℃。 (RMK00437) . 2.7.Clear有含骨材，塗裝黏度：先以原液塗裝，視塗裝板面狀況作調整。 (RMK00437) . 2.8.Clear稀釋Thinner為No.2B，濾心125μ。 (RMK00437) . 2.9.PS. 2016/09月起紅豆杉切換Clear（原光澤25度1ED062改為光澤10度1E6172） (RMK00437) . 1.第1Pass (RMK00595) . 1.1.線速85mpm，只塗裝正面5μ，背面僅前處理不塗漆。 (RMK00595) . 1.2.正面底漆以R塗裝方式，不允許繩紋或塗佈不均..等塗裝缺陷。 (RMK00595) . 1.3.塗佈量請控制95~105%。 (RMK00595) . 1.4.第1Pass生產不用噴背標。 (RMK00595) . 1.5.★生產印刷第一PASS時，出口請收內捲★ (RMK00595) . 1.入口板厚以平凸分釐卡量測,其W/D距板邊10mm處量測 (RMK00619) . 2.入口急峻度≦0.7%，毛邊(雙平頭分釐卡)≦30μm(一定要落實記錄，以作為品質追蹤依據) (RMK00619) . 3.出/入口鼓起≦0.5mm超出管制規格請TSD送RCL確認板形 (RMK00619) . 4.前處理皮膜Si=14±5 mg/m2於CC2品檢室Twin-X:NRC350-Si(SUS304)檢測 (RMK00619) . 5.其餘品質管制若無特別註明，則以對應的烤漆產品用途管制 (RMK00619) . 6.【捲取+套桶】出口一律 STAGGER 捲取，並使用比訂單寬度"加寬"的套桶（一般為"P"，超低光澤與印刷為"S"） (RMK00619) | 訂單:2508DFD037/002 TOL 無 <生產備註> 事項 |  | 訂單 2508DFD037/002 修改記錄如下: 20250811 15:30:49 (25028) 退火碼: >> S1, 用途碼: >> COA020, 背面標示: >> C999, 訂單背面顏色(五碼): >> BW73X, 背面漆膜厚: >> 15, 背面漆塗漆型式幾塗幾烤: >> 2, 鉻酸鹽: >> Z, 訂單厚度: >> 0.46, 訂單重: >> 20, 重量容許率(下限): >> 10, 重量容許率(上限): >> 10, 訂單寬度: >> 1000, 鍍製方式: >> BC, 鋼捲內徑: >> 508, 鋼捲下限重: >> 3, 鋼捲上限重: >> 5, 壓花條件碼: >> -, 表面花紋: >> -, 綠色識別碼: >> -, 印刷輥號: >> F14-C1300, 產品代碼: >> PPSUS, 皮膜碼: >> -, 單位別: >> M, 油品種類: >> Z, 塗油量: >> Z, 包裝代碼: >> A3 , 保護膜碼: >> -, 客戶試片取樣數量: >> 0, 客戶試片取樣型式: >> -, 調質碼: >> S, 套筒碼: >> S , 規格: >> CSUS304-20, 製造標準: >> SYSCO, 表面處理劑種類: >> Z, 表面處理劑塗佈量: >> Z, 伸長率測試: >> N, 硬度測試碼: >> N, 抗拉強度測試: >> N, 降伏強度測試: >> N, 厚度變異: >> 0, 訂單正面顏色(五碼): >> NBW3T, 正面漆膜厚: >> NOM, 正面漆塗漆型式幾塗幾烤: >> 2, 修邊碼: >> N, 重量碼: >> AW, 鋼捲捲向: >> I, 鍍層碼: >> -, 20250814 11:41:59 (25028) 修邊碼: N >> Y, | *: | [訂單訊息通知] 2025/08/12 下午 02:14:44 *** (秦大維 >> 通知 >> HanYu Chen) 訊息 : 修邊怎會打"N"呢？要改"S"
PPGL | 2508DFD038/001 | 1. 提醒：CNS 第三類保固 PPGL AZ150（含）以上，PPGI Z27 （含）以上 TOP ≧25U , BK 兩層塗裝 (OFP00448)-{.不符.} 2. 再三提醒確認！CNS &JIS 塗裝 PVDF 需要"3類"耐候等級。並注意鍍層或膜厚是否符合.... (OFP00568)-{.不符.} | 1. 部分大陸料含B元素超過CNS規範管制，故請原料CNS規範之訂單不要配大陸料 (OFP00684)-{.不符.} | 1. 訂單若有厚度變異，冷軋厚度公差比照烤漆計算公式 , 但最小為 1/2 公差做設定 (OFP00254)-{.不符.} 2. "偏薄要求訂單" 鍍後厚度減 鍍後厚度下限需大於 0.02 MM,以免發生厚度不足狀況 (OFP00369)-{.不符.} 3. 提醒：CNS 第三類保固 PPGL AZ150（含）以上，PPGI Z27 （含）以上 TOP ≧25U , BK 兩層塗裝 (OFP00448)-{.不符.} 4. 再三提醒確認！CNS &JIS 塗裝 PVDF 需要"3類"耐候等級。並注意鍍層或膜厚是否符合.... (OFP00568)-{.不符.} 5. 部分大陸料含B元素超過CNS規範管制，故請原料CNS規範之訂單不要配大陸料 (OFP00684)-{.不符.} | 訂單:2508DFD038/001 CPL <生產備註> 事項如下 . 除HGI/ HGL 訂單邊緣不噴油. 其餘皆側緣噴油 (RMK00285) | 訂單:2508DFD038/001 CR1 <生產備註> 事項如下 . 完軋寬度超出管制值上限≦2mm時,冷軋繼續生產並填寫品質異常通報單給鍍鋅線,以便調整張力與板溫 (RMK00278) | 訂單:2508DFD038/001 CR2 <生產備註> 事項如下 . 完軋寬度超出管制值上限≦2mm時,冷軋繼續生產並填寫品質異常通報單給鍍鋅線,以便調整張力與板溫 (RMK00278) | 訂單:2508DFD038/001 CG1 <生產備註> 事項如下 . 平板類,鍍鋅生產時SKIN PASS & T/L 請依據鍍鋅標準規定生產 (RMK00100) . 鍍鋅表面不可有鋅痕、壓痕、凹陷、及刮傷 、應變痕等。 (RMK00100) . 出口鋼捲盤捲後目視不允許有鼓起. (RMK00100) | 訂單:2508DFD038/001 CG2 <生產備註> 事項如下 . 平板類,鍍鋅生產時SKIN PASS & T/L 請依據鍍鋅標準規定生產 (RMK00100) . 鍍鋅表面不可有鋅痕、壓痕、凹陷、及刮傷 、應變痕等。 (RMK00100) . 出口鋼捲盤捲後目視不允許有鼓起. (RMK00100) | 訂單:2508DFD038/001 CC1 <生產備註> 事項如下 . 1.本單若塗裝背面漆一律改為REVERSE COATING 例外訂單如下敘述 (RMK00163) . 2.例外訂單為R字頭超低光澤與PVDF (＞25μ)，背面漆可改 NATURE COATING，但搭配底漆避免遮蓋性不佳 (RMK00163) . ★品檢注意！JIS&CNS 訂單必須每滿50噸一定要再做一次TEST (RMK00259) . 1.有客戶要下CNS第3類,以下備註麻煩CCP與TSD遵循,謝謝! (RMK00394) . 1.1.面漆塗佈量務必>=90%（如果背面用面漆也一樣） (RMK00394) . 1.2.務必留30cm*全寬試片1片,供實驗室委託確認SST與QUV性能。並於試片上註明"SST 2000HRS、QUV 1500HRS" (RMK00394) . 【PMT】本單面漆為"PVDF"，經會議決議需量測板溫並記錄之。每一張排程需量測一次否則追究責任 (RMK00503) | 訂單:2508DFD038/001 CC2 <生產備註> 事項如下 . 1.本單若塗裝背面漆一律改為REVERSE COATING 例外訂單如下敘述 (RMK00163) . 2.例外訂單為R字頭超低光澤與PVDF (＞25μ)，背面漆可改 NATURE COATING，但搭配底漆避免遮蓋性不佳 (RMK00163) . ★品檢注意！JIS&CNS 訂單必須每滿50噸一定要再做一次TEST (RMK00259) . 1.有客戶要下CNS第3類,以下備註麻煩CCP與TSD遵循,謝謝! (RMK00394) . 1.1.面漆塗佈量務必>=90%（如果背面用面漆也一樣） (RMK00394) . 1.2.務必留30cm*全寬試片1片,供實驗室委託確認SST與QUV性能。並於試片上註明"SST 2000HRS、QUV 1500HRS" (RMK00394) . 【PMT】本單面漆為"PVDF"，經會議決議需量測板溫並記錄之。每一張排程需量測一次否則追究責任 (RMK00503) | 訂單:2508DFD038/001 RCL 無 <生產備註> 事項 | 訂單:2508DFD038/001 CCPK 無 <生產備註> 事項 | 訂單:2508DFD038/001 CGQC 無 <品檢備註> 事項 | 訂單:2508DFD038/001 CCQC <品檢備註> 事項如下 . 1.本單若塗裝背面漆一律改為REVERSE COATING 例外訂單如下敘述 (RMK00163) . 2.例外訂單為R字頭超低光澤與PVDF (＞25μ)，背面漆可改 NATURE COATING，但搭配底漆避免遮蓋性不佳 (RMK00163) . ★品檢注意！JIS&CNS 訂單必須每滿50噸一定要再做一次TEST (RMK00259) . 1.有客戶要下CNS第3類,以下備註麻煩CCP與TSD遵循,謝謝! (RMK00394) . 1.1.面漆塗佈量務必>=90%（如果背面用面漆也一樣） (RMK00394) . 1.2.務必留30cm*全寬試片1片,供實驗室委託確認SST與QUV性能。並於試片上註明"SST 2000HRS、QUV 1500HRS" (RMK00394) . 【PMT】本單面漆為"PVDF"，經會議決議需量測板溫並記錄之。每一張排程需量測一次否則追究責任 (RMK00503) | 訂單:2508DFD038/001 TOL 無 <生產備註> 事項 |  | 訂單 2508DFD038/001 修改記錄如下: 20250811 14:57:27 (24025) 退火碼: >> S1, 用途碼: >> CIA008, 背面標示: >> C815, 訂單背面顏色(五碼): >> BW73Y, 背面漆膜厚: >> 12.5, 背面漆塗漆型式幾塗幾烤: >> 2, 鉻酸鹽: >> Z, 訂單厚度: >> 0.52, 訂單重: >> 30, 重量容許率(下限): >> 10, 重量容許率(上限): >> 10, 訂單寬度: >> 914, 鍍製方式: >> AC, 鋼捲內徑: >> 508, 鋼捲下限重: >> 4, 鋼捲上限重: >> 4.9, 壓花條件碼: >> -, 表面花紋: >> R, 綠色識別碼: >> -, 印刷輥號: >> -, 產品代碼: >> PPGL, 皮膜碼: >> -, 單位別: >> M, 油品種類: >> Z, 塗油量: >> Z, 包裝代碼: >> D2 , 保護膜碼: >> -, 客戶試片取樣型式: >> -, 調質碼: >> S, 套筒碼: >> R , 規格: >> CGLC400-30, 製造標準: >> CNS, 表面處理劑種類: >> Z, 表面處理劑塗佈量: >> Z, 伸長率測試: >> N, 硬度測試碼: >> N, 抗拉強度測試: >> N, 降伏強度測試: >> N, 厚度變異: >> -1.4, 訂單正面顏色(五碼): >> FL507, 正面漆膜厚: >> 25, 正面漆塗漆型式幾塗幾烤: >> 2, 修邊碼: >> Y, 重量碼: >> AW, 鋼捲捲向: >> I, 鍍層碼: >> AZ150, 20250814 08:35:59 (24025) 鋼捲下限重: 4 >> 3.7, | H:厚度偏薄
PPGL | 2508DFD038/002 | 1. 提醒：CNS 第三類保固 PPGL AZ150（含）以上，PPGI Z27 （含）以上 TOP ≧25U , BK 兩層塗裝 (OFP00448)-{.不符.} 2. 再三提醒確認！CNS &JIS 塗裝 PVDF 需要"3類"耐候等級。並注意鍍層或膜厚是否符合.... (OFP00568)-{.不符.} | 1. 部分大陸料含B元素超過CNS規範管制，故請原料CNS規範之訂單不要配大陸料 (OFP00684)-{.不符.} | 1. 訂單若有厚度變異，冷軋厚度公差比照烤漆計算公式 , 但最小為 1/2 公差做設定 (OFP00254)-{.不符.} 2. "偏薄要求訂單" 鍍後厚度減 鍍後厚度下限需大於 0.02 MM,以免發生厚度不足狀況 (OFP00369)-{.不符.} 3. 提醒：CNS 第三類保固 PPGL AZ150（含）以上，PPGI Z27 （含）以上 TOP ≧25U , BK 兩層塗裝 (OFP00448)-{.不符.} 4. 再三提醒確認！CNS &JIS 塗裝 PVDF 需要"3類"耐候等級。並注意鍍層或膜厚是否符合.... (OFP00568)-{.不符.} 5. 部分大陸料含B元素超過CNS規範管制，故請原料CNS規範之訂單不要配大陸料 (OFP00684)-{.不符.} | 訂單:2508DFD038/002 CPL <生產備註> 事項如下 . 除HGI/ HGL 訂單邊緣不噴油. 其餘皆側緣噴油 (RMK00285) | 訂單:2508DFD038/002 CR1 <生產備註> 事項如下 . 完軋寬度超出管制值上限≦2mm時,冷軋繼續生產並填寫品質異常通報單給鍍鋅線,以便調整張力與板溫 (RMK00278) | 訂單:2508DFD038/002 CR2 <生產備註> 事項如下 . 完軋寬度超出管制值上限≦2mm時,冷軋繼續生產並填寫品質異常通報單給鍍鋅線,以便調整張力與板溫 (RMK00278) | 訂單:2508DFD038/002 CG1 <生產備註> 事項如下 . 平板類,鍍鋅生產時SKIN PASS & T/L 請依據鍍鋅標準規定生產 (RMK00100) . 鍍鋅表面不可有鋅痕、壓痕、凹陷、及刮傷 、應變痕等。 (RMK00100) . 出口鋼捲盤捲後目視不允許有鼓起. (RMK00100) | 訂單:2508DFD038/002 CG2 <生產備註> 事項如下 . 平板類,鍍鋅生產時SKIN PASS & T/L 請依據鍍鋅標準規定生產 (RMK00100) . 鍍鋅表面不可有鋅痕、壓痕、凹陷、及刮傷 、應變痕等。 (RMK00100) . 出口鋼捲盤捲後目視不允許有鼓起. (RMK00100) | 訂單:2508DFD038/002 CC1 <生產備註> 事項如下 . 1.本單若塗裝背面漆一律改為REVERSE COATING 例外訂單如下敘述 (RMK00163) . 2.例外訂單為R字頭超低光澤與PVDF (＞25μ)，背面漆可改 NATURE COATING，但搭配底漆避免遮蓋性不佳 (RMK00163) . ★品檢注意！JIS&CNS 訂單必須每滿50噸一定要再做一次TEST (RMK00259) . 1.有客戶要下CNS第3類,以下備註麻煩CCP與TSD遵循,謝謝! (RMK00394) . 1.1.面漆塗佈量務必>=90%（如果背面用面漆也一樣） (RMK00394) . 1.2.務必留30cm*全寬試片1片,供實驗室委託確認SST與QUV性能。並於試片上註明"SST 2000HRS、QUV 1500HRS" (RMK00394) . 【PMT】本單面漆為"PVDF"，經會議決議需量測板溫並記錄之。每一張排程需量測一次否則追究責任 (RMK00503) | 訂單:2508DFD038/002 CC2 <生產備註> 事項如下 . 1.本單若塗裝背面漆一律改為REVERSE COATING 例外訂單如下敘述 (RMK00163) . 2.例外訂單為R字頭超低光澤與PVDF (＞25μ)，背面漆可改 NATURE COATING，但搭配底漆避免遮蓋性不佳 (RMK00163) . ★品檢注意！JIS&CNS 訂單必須每滿50噸一定要再做一次TEST (RMK00259) . 1.有客戶要下CNS第3類,以下備註麻煩CCP與TSD遵循,謝謝! (RMK00394) . 1.1.面漆塗佈量務必>=90%（如果背面用面漆也一樣） (RMK00394) . 1.2.務必留30cm*全寬試片1片,供實驗室委託確認SST與QUV性能。並於試片上註明"SST 2000HRS、QUV 1500HRS" (RMK00394) . 【PMT】本單面漆為"PVDF"，經會議決議需量測板溫並記錄之。每一張排程需量測一次否則追究責任 (RMK00503) | 訂單:2508DFD038/002 RCL 無 <生產備註> 事項 | 訂單:2508DFD038/002 CCPK 無 <生產備註> 事項 | 訂單:2508DFD038/002 CGQC 無 <品檢備註> 事項 | 訂單:2508DFD038/002 CCQC <品檢備註> 事項如下 . 1.本單若塗裝背面漆一律改為REVERSE COATING 例外訂單如下敘述 (RMK00163) . 2.例外訂單為R字頭超低光澤與PVDF (＞25μ)，背面漆可改 NATURE COATING，但搭配底漆避免遮蓋性不佳 (RMK00163) . ★品檢注意！JIS&CNS 訂單必須每滿50噸一定要再做一次TEST (RMK00259) . 1.有客戶要下CNS第3類,以下備註麻煩CCP與TSD遵循,謝謝! (RMK00394) . 1.1.面漆塗佈量務必>=90%（如果背面用面漆也一樣） (RMK00394) . 1.2.務必留30cm*全寬試片1片,供實驗室委託確認SST與QUV性能。並於試片上註明"SST 2000HRS、QUV 1500HRS" (RMK00394) . 【PMT】本單面漆為"PVDF"，經會議決議需量測板溫並記錄之。每一張排程需量測一次否則追究責任 (RMK00503) | 訂單:2508DFD038/002 TOL 無 <生產備註> 事項 |  | 訂單 2508DFD038/002 修改記錄如下: 20250811 14:57:29 (24025) 退火碼: >> S1, 用途碼: >> CIA008, 背面標示: >> C815, 訂單背面顏色(五碼): >> BW73Y, 背面漆膜厚: >> 12.5, 背面漆塗漆型式幾塗幾烤: >> 2, 鉻酸鹽: >> Z, 訂單厚度: >> 0.52, 訂單重: >> 30, 重量容許率(下限): >> 10, 重量容許率(上限): >> 10, 訂單寬度: >> 914, 鍍製方式: >> AC, 鋼捲內徑: >> 508, 鋼捲下限重: >> 4, 鋼捲上限重: >> 4.9, 壓花條件碼: >> -, 表面花紋: >> R, 綠色識別碼: >> -, 印刷輥號: >> -, 產品代碼: >> PPGL, 皮膜碼: >> -, 單位別: >> M, 油品種類: >> Z, 塗油量: >> Z, 包裝代碼: >> D2 , 保護膜碼: >> -, 客戶試片取樣型式: >> -, 調質碼: >> S, 套筒碼: >> R , 規格: >> CGLC400-30, 製造標準: >> CNS, 表面處理劑種類: >> Z, 表面處理劑塗佈量: >> Z, 伸長率測試: >> N, 硬度測試碼: >> N, 抗拉強度測試: >> N, 降伏強度測試: >> N, 厚度變異: >> -1.4, 訂單正面顏色(五碼): >> FB206, 正面漆膜厚: >> 25, 正面漆塗漆型式幾塗幾烤: >> 2, 修邊碼: >> Y, 重量碼: >> AW, 鋼捲捲向: >> I, 鍍層碼: >> AZ150, 20250814 08:36:01 (24025) 鋼捲下限重: 4 >> 3.7, | H:厚度偏薄
PPGL | 2508DFD039/001 |  |  |  | 訂單:2508DFD039/001 CPL <生產備註> 事項如下 . 除HGI/ HGL 訂單邊緣不噴油. 其餘皆側緣噴油 (RMK00285) | 訂單:2508DFD039/001 CR1 <生產備註> 事項如下 . 【烤漆後目標寬度】玲翎曰：目標寬度914mm~916mm，不超過916mm (RMK-E_CHIN) | 訂單:2508DFD039/001 CR2 <生產備註> 事項如下 . 【烤漆後目標寬度】玲翎曰：目標寬度914mm~916mm，不超過916mm (RMK-E_CHIN) | 訂單:2508DFD039/001 CG1 <生產備註> 事項如下 . 【烤漆後目標寬度】玲翎曰：目標寬度914mm~916mm，不超過916mm (RMK-E_CHIN) . 平板類,鍍鋅生產時SKIN PASS & T/L 請依據鍍鋅標準規定生產 (RMK00627) . 注意表面狀況(如無鋅痕,刮痕,凹陷.鼓起等) 鍍層控制(標準值 至 +20)之間 (RMK00627) . 每顆母鋼捲需切2M板量測急峻度,並記錄於外觀檢查記錄表內 (RMK00627) . 注意平坦度及表面狀況,請量測平坦度及弓形度並記錄之. (RMK00627) . 弓形度≦6MM/300MM 波高≦4MM 急峻度≦0.8%. (RMK00627) . 【空調控制箱體】C.其餘比照櫥櫃品質 (RMK00627) . 因成形性需求故鍍層量有上限管制，排程變換前後一顆分切請U3暫留，待產線確認鍍層量後再行處置。 (RMK00627) | 訂單:2508DFD039/001 CG2 <生產備註> 事項如下 . 【烤漆後目標寬度】玲翎曰：目標寬度914mm~916mm，不超過916mm (RMK-E_CHIN) . 平板類,鍍鋅生產時SKIN PASS & T/L 請依據鍍鋅標準規定生產 (RMK00627) . 注意表面狀況(如無鋅痕,刮痕,凹陷.鼓起等) 鍍層控制(標準值 至 +20)之間 (RMK00627) . 每顆母鋼捲需切2M板量測急峻度,並記錄於外觀檢查記錄表內 (RMK00627) . 注意平坦度及表面狀況,請量測平坦度及弓形度並記錄之. (RMK00627) . 弓形度≦6MM/300MM 波高≦4MM 急峻度≦0.8%. (RMK00627) . 【空調控制箱體】C.其餘比照櫥櫃品質 (RMK00627) . 因成形性需求故鍍層量有上限管制，排程變換前後一顆分切請U3暫留，待產線確認鍍層量後再行處置。 (RMK00627) | 訂單:2508DFD039/001 CC1 <生產備註> 事項如下 . 【分切限重】玲翎曰：用戶天車極限3噸，故每粒鋼捲務必3噸內 (RMK-E_CHIN) . 【烤漆後目標寬度】玲翎曰：目標寬度914mm~916mm，不超過916mm (RMK-E_CHIN) . 1.本單若塗裝背面漆一律改為REVERSE COATING 例外訂單如下敘述 (RMK00163) . 2.例外訂單為R字頭超低光澤與PVDF (＞25μ)，背面漆可改 NATURE COATING，但搭配底漆避免遮蓋性不佳 (RMK00163) . 【空調控制箱體】A.目前客戶為亞喬，其品質遵循以下規定 (RMK00627) . 【空調控制箱體】B.TT≦2TT，板面不能有塗佈不均 (RMK00627) . 【空調控制箱體】C.其餘比照櫥櫃品質 (RMK00627) | 訂單:2508DFD039/001 CC2 <生產備註> 事項如下 . 【分切限重】玲翎曰：用戶天車極限3噸，故每粒鋼捲務必3噸內 (RMK-E_CHIN) . 【烤漆後目標寬度】玲翎曰：目標寬度914mm~916mm，不超過916mm (RMK-E_CHIN) . 1.本單若塗裝背面漆一律改為REVERSE COATING 例外訂單如下敘述 (RMK00163) . 2.例外訂單為R字頭超低光澤與PVDF (＞25μ)，背面漆可改 NATURE COATING，但搭配底漆避免遮蓋性不佳 (RMK00163) . 【空調控制箱體】A.目前客戶為亞喬，其品質遵循以下規定 (RMK00627) . 【空調控制箱體】B.TT≦2TT，板面不能有塗佈不均 (RMK00627) . 【空調控制箱體】C.其餘比照櫥櫃品質 (RMK00627) | 訂單:2508DFD039/001 RCL 無 <生產備註> 事項 | 訂單:2508DFD039/001 CCPK 無 <生產備註> 事項 | 訂單:2508DFD039/001 CGQC <品檢備註> 事項如下 . 平板類,鍍鋅生產時SKIN PASS & T/L 請依據鍍鋅標準規定生產 (RMK00627) . 注意表面狀況(如無鋅痕,刮痕,凹陷.鼓起等) 鍍層控制(標準值 至 +20)之間 (RMK00627) . 每顆母鋼捲需切2M板量測急峻度,並記錄於外觀檢查記錄表內 (RMK00627) . 注意平坦度及表面狀況,請量測平坦度及弓形度並記錄之. (RMK00627) . 弓形度≦6MM/300MM 波高≦4MM 急峻度≦0.8%. (RMK00627) . 【空調控制箱體】C.其餘比照櫥櫃品質 (RMK00627) | 訂單:2508DFD039/001 CCQC <品檢備註> 事項如下 . 【分切限重】玲翎曰：用戶天車極限3噸，故每粒鋼捲務必3噸內 (RMK-E_CHIN) . 【烤漆後目標寬度】玲翎曰：目標寬度914mm~916mm，不超過916mm (RMK-E_CHIN) . 1.本單若塗裝背面漆一律改為REVERSE COATING 例外訂單如下敘述 (RMK00163) . 2.例外訂單為R字頭超低光澤與PVDF (＞25μ)，背面漆可改 NATURE COATING，但搭配底漆避免遮蓋性不佳 (RMK00163) . 【空調控制箱體】A.目前客戶為亞喬，其品質遵循以下規定 (RMK00627) . 【空調控制箱體】B.TT≦2TT，板面不能有塗佈不均 (RMK00627) . 【空調控制箱體】C.其餘比照櫥櫃品質 (RMK00627) | 訂單:2508DFD039/001 TOL 無 <生產備註> 事項 | 【烤漆後目標寬度】玲翎曰：目標寬度914mm~916mm，不超過916mm^^/CR1/CR2/CG1/CG2/CC1/CC2/CCQC/ <<.E_CHIN 2025/08/15 11:21.>> 【分切限重】玲翎曰：用戶天車極限3噸，故每粒鋼捲務必3噸內^^/CC1/CC2/CCQC/ <<.E_CHIN 2025/08/15 11:22.>> | 訂單 2508DFD039/001 修改記錄如下: 20250812 10:25:35 (24025) 退火碼: >> S1, 用途碼: >> CIC034, 背面標示: >> C008, 訂單背面顏色(五碼): >> BW736, 背面漆膜厚: >> NOM, 背面漆塗漆型式幾塗幾烤: >> 1, 鉻酸鹽: >> Z, 訂單厚度: >> 0.476, 訂單重: >> 30, 重量容許率(下限): >> 10, 重量容許率(上限): >> 10, 訂單寬度: >> 912, 鍍製方式: >> BC, 鋼捲內徑: >> 508, 鋼捲下限重: >> 2, 鋼捲上限重: >> 3, 壓花條件碼: >> -, 表面花紋: >> R, 綠色識別碼: >> -, 印刷輥號: >> -, 產品代碼: >> PPGL, 皮膜碼: >> -, 單位別: >> M, 油品種類: >> Z, 塗油量: >> Z, 包裝代碼: >> D4 , 保護膜碼: >> -, 客戶試片取樣型式: >> -, 調質碼: >> S, 套筒碼: >> R , 規格: >> CGLC-10, 製造標準: >> SYSCO, 表面處理劑種類: >> Z, 表面處理劑塗佈量: >> Z, 伸長率測試: >> N, 硬度測試碼: >> N, 抗拉強度測試: >> N, 降伏強度測試: >> N, 訂單正面顏色(五碼): >> 6C240, 正面漆膜厚: >> 25, 正面漆塗漆型式幾塗幾烤: >> 2, 修邊碼: >> Y, 重量碼: >> AW, 鋼捲捲向: >> I, 鍍層碼: >> AZ070, | *:
PPGL | 2508DFD039/002 |  |  | 1. 高光新增備註（適用非直立式包裝）：請出口每顆鋼捲貼紅色 " 禁止疊放 " 貼紙，如果有套桶S最多2層 (OFP00366)-{.不符.} | 訂單:2508DFD039/002 CPL <生產備註> 事項如下 . 除HGI/ HGL 訂單邊緣不噴油. 其餘皆側緣噴油 (RMK00285) | 訂單:2508DFD039/002 CR1 無 <生產備註> 事項 | 訂單:2508DFD039/002 CR2 無 <生產備註> 事項 | 訂單:2508DFD039/002 CG1 <生產備註> 事項如下 . 【CIR030 冷藏展示櫃品質要求】板形管制同"各式門板...冷凍櫃"。特別注意！注意頭尾板形（弓形度）不符板形切勿流出 (RMK00626) | 訂單:2508DFD039/002 CG2 <生產備註> 事項如下 . 【CIR030 冷藏展示櫃品質要求】板形管制同"各式門板...冷凍櫃"。特別注意！注意頭尾板形（弓形度）不符板形切勿流出 (RMK00626) | 訂單:2508DFD039/002 CC1 <生產備註> 事項如下 . 【疊放】出口每顆鋼捲貼紅色 " 禁止疊放 " 貼紙，如果有套桶S最多2層 (RMK-E_CHIN) . 此色為高光澤主操請注意捲起張力的提高查表 (RMK00122) . 1.本單若塗裝背面漆一律改為REVERSE COATING 例外訂單如下敘述 (RMK00163) . 2.例外訂單為R字頭超低光澤與PVDF (＞25μ)，背面漆可改 NATURE COATING，但搭配底漆避免遮蓋性不佳 (RMK00163) . 【抽氣量】白色系在CC1生產時,FINISH抽氣量請設定250,如生產中發生色差b值異常升高,請股長再加大抽氣量因應 (RMK00560) . 【CIR030 冷藏展示櫃品質要求】板形管制同"各式門板...冷凍櫃"。特別注意！注意頭尾板形（弓形度）不符板形切勿流出 (RMK00626) . 【冷凍展示櫃品質管制】訂單膜厚NOM 底漆≧80％，面漆≧80％。非 NOM 底漆≧80％，面漆≧90%，總 mass ≧90%。 (RMK00626) . 【冷凍展示櫃品質管制】TT≦4 TT，鉛筆≧2H（鑿痕），衝擊＆愛克森≧4，正面漆色差≦1.0，光澤依循標準，背面漆色差比照冰箱側板，MEK≧70 (RMK00626) | 訂單:2508DFD039/002 CC2 <生產備註> 事項如下 . 【疊放】出口每顆鋼捲貼紅色 " 禁止疊放 " 貼紙，如果有套桶S最多2層 (RMK-E_CHIN) . 此色為高光澤主操請注意捲起張力的提高查表 (RMK00122) . 1.本單若塗裝背面漆一律改為REVERSE COATING 例外訂單如下敘述 (RMK00163) . 2.例外訂單為R字頭超低光澤與PVDF (＞25μ)，背面漆可改 NATURE COATING，但搭配底漆避免遮蓋性不佳 (RMK00163) . 【抽氣量】白色系在CC1生產時,FINISH抽氣量請設定250,如生產中發生色差b值異常升高,請股長再加大抽氣量因應 (RMK00560) . 【CIR030 冷藏展示櫃品質要求】板形管制同"各式門板...冷凍櫃"。特別注意！注意頭尾板形（弓形度）不符板形切勿流出 (RMK00626) . 【冷凍展示櫃品質管制】訂單膜厚NOM 底漆≧80％，面漆≧80％。非 NOM 底漆≧80％，面漆≧90%，總 mass ≧90%。 (RMK00626) . 【冷凍展示櫃品質管制】TT≦4 TT，鉛筆≧2H（鑿痕），衝擊＆愛克森≧4，正面漆色差≦1.0，光澤依循標準，背面漆色差比照冰箱側板，MEK≧70 (RMK00626) | 訂單:2508DFD039/002 RCL 無 <生產備註> 事項 | 訂單:2508DFD039/002 CCPK 無 <生產備註> 事項 | 訂單:2508DFD039/002 CGQC <品檢備註> 事項如下 . 【CIR030 冷藏展示櫃品質要求】板形管制同"各式門板...冷凍櫃"。特別注意！注意頭尾板形（弓形度）不符板形切勿流出 (RMK00626) | 訂單:2508DFD039/002 CCQC <品檢備註> 事項如下 . 1.本單若塗裝背面漆一律改為REVERSE COATING 例外訂單如下敘述 (RMK00163) . 2.例外訂單為R字頭超低光澤與PVDF (＞25μ)，背面漆可改 NATURE COATING，但搭配底漆避免遮蓋性不佳 (RMK00163) . 【CIR030 冷藏展示櫃品質要求】板形管制同"各式門板...冷凍櫃"。特別注意！注意頭尾板形（弓形度）不符板形切勿流出 (RMK00626) . 【冷凍展示櫃品質管制】訂單膜厚NOM 底漆≧80％，面漆≧80％。非 NOM 底漆≧80％，面漆≧90%，總 mass ≧90%。 (RMK00626) . 【冷凍展示櫃品質管制】TT≦4 TT，鉛筆≧2H（鑿痕），衝擊＆愛克森≧4，正面漆色差≦1.0，光澤依循標準，背面漆色差比照冰箱側板，MEK≧70 (RMK00626) | 訂單:2508DFD039/002 TOL 無 <生產備註> 事項 | 【疊放】出口每顆鋼捲貼紅色 " 禁止疊放 " 貼紙，如果有套桶S最多2層^^/CC1/CC2/MKT/ <<.E_CHIN 2025/08/28 10:29.>> | 訂單 2508DFD039/002 修改記錄如下: 20250812 10:25:38 (24025) 退火碼: >> S1, 用途碼: >> CIR030, 背面標示: >> C008, 訂單背面顏色(五碼): >> BW746, 背面漆膜厚: >> NOM, 背面漆塗漆型式幾塗幾烤: >> 1, 鉻酸鹽: >> Z, 訂單厚度: >> 0.476, 訂單重: >> 55, 重量容許率(下限): >> 10, 重量容許率(上限): >> 10, 訂單寬度: >> 914, 鍍製方式: >> BC, 鋼捲內徑: >> 508, 鋼捲下限重: >> 3.8, 鋼捲上限重: >> 4.5, 壓花條件碼: >> -, 表面花紋: >> R, 綠色識別碼: >> -, 印刷輥號: >> -, 產品代碼: >> PPGL, 皮膜碼: >> -, 單位別: >> M, 油品種類: >> Z, 塗油量: >> Z, 包裝代碼: >> D4 , 保護膜碼: >> -, 客戶試片取樣型式: >> -, 調質碼: >> S, 套筒碼: >> E , 規格: >> CGLC-10, 製造標準: >> SYSCO, 表面處理劑種類: >> Z, 表面處理劑塗佈量: >> Z, 伸長率測試: >> N, 硬度測試碼: >> N, 抗拉強度測試: >> N, 降伏強度測試: >> N, 訂單正面顏色(五碼): >> 4W5B6, 正面漆膜厚: >> NOM, 正面漆塗漆型式幾塗幾烤: >> 2, 修邊碼: >> Y, 重量碼: >> AW, 鋼捲捲向: >> I, 鍍層碼: >> AZ070, 20250819 10:12:26 (24025) 鋼捲上限重: 4.5 >> 4.7, 20250827 14:23:44 (24025) 鋼捲下限重: 3.8 >> 3.5, 20250827 14:26:27 (24025) 鋼捲上限重: 4.7 >> 4.5, | *: | [訂單訊息通知] 2025/08/15 上午 11:29:25 *** (秦大維 >> 通知 >> Lynn Hsu) 訊息 : 1. 單捲限重檢核 (原料重:15~20, 分切困難:18.00~19.00, 單捲限重:3.80~4.50)(OFP00031)-{.不符.} [訂單訊息通知] 2025/08/21 上午 07:50:29 *** (秦大維 >> 通知 >> Lynn Hsu) 訊息 : 訂單限重修改 3.7～4.7 噸，生產沒異常的話應該OK [訂單訊息通知] 2025/08/22 07:59:24 AM 訂單訊息通知 (秦大維 >> 通知 >> Lynn Hsu) 訂單訊息 : 請問這張單子目前HOLD在 TDCC。後續要要怎麼處理？ [訂單訊息通知] 2025/08/25 07:51:19 AM 訂單訊息通知 (秦大維 >> 通知 >> Lynn Hsu) 訂單訊息 : 由於所配HR重量無法全數落於訂單分切限重中，有以下三條路徑：A）新增備註”最後一顆可不依分切限重”。B）以我上次提供EXCEL試算來調整合理的分切限重。C）待鍍鋅產出後投入烤漆前再決定怎麼切。我退單妳再將決定怎麼處理！亞喬訂單分切限重比較特殊，下單看到訂單防呆警示時就必須處理。下次遇到我直接退單 [訂單訊息通知] 2025/08/28 上午 10:32:00 *** (秦大維 >> 通知 >> Lynn Hsu) 訊息 : 提醒！冷藏展示櫃 2503DFD031、2505DFD077 是不需列印品證
PPGL | 2508DFD039/003 |  |  |  | 訂單:2508DFD039/003 CPL <生產備註> 事項如下 . 除HGI/ HGL 訂單邊緣不噴油. 其餘皆側緣噴油 (RMK00285) | 訂單:2508DFD039/003 CR1 無 <生產備註> 事項 | 訂單:2508DFD039/003 CR2 無 <生產備註> 事項 | 訂單:2508DFD039/003 CG1 <生產備註> 事項如下 . 【CIR030 冷藏展示櫃品質要求】板形管制同"各式門板...冷凍櫃"。特別注意！注意頭尾板形（弓形度）不符板形切勿流出 (RMK00626) | 訂單:2508DFD039/003 CG2 <生產備註> 事項如下 . 【CIR030 冷藏展示櫃品質要求】板形管制同"各式門板...冷凍櫃"。特別注意！注意頭尾板形（弓形度）不符板形切勿流出 (RMK00626) | 訂單:2508DFD039/003 CC1 <生產備註> 事項如下 . 【分切】郁潔曰：3.5~噸~4.7噸，最後一顆可不依限重（不得超出4.7噸） (RMK-E_CHIN) . 1.本單若塗裝背面漆一律改為REVERSE COATING 例外訂單如下敘述 (RMK00163) . 2.例外訂單為R字頭超低光澤與PVDF (＞25μ)，背面漆可改 NATURE COATING，但搭配底漆避免遮蓋性不佳 (RMK00163) . 【抽氣量】白色系在CC1生產時,FINISH抽氣量請設定250,如生產中發生色差b值異常升高,請股長再加大抽氣量因應 (RMK00560) . 【CIR030 冷藏展示櫃品質要求】板形管制同"各式門板...冷凍櫃"。特別注意！注意頭尾板形（弓形度）不符板形切勿流出 (RMK00626) . 【冷凍展示櫃品質管制】訂單膜厚NOM 底漆≧80％，面漆≧80％。非 NOM 底漆≧80％，面漆≧90%，總 mass ≧90%。 (RMK00626) . 【冷凍展示櫃品質管制】TT≦4 TT，鉛筆≧2H（鑿痕），衝擊＆愛克森≧4，正面漆色差≦1.0，光澤依循標準，背面漆色差比照冰箱側板，MEK≧70 (RMK00626) | 訂單:2508DFD039/003 CC2 <生產備註> 事項如下 . 【分切】郁潔曰：3.5~噸~4.7噸，最後一顆可不依限重（不得超出4.7噸） (RMK-E_CHIN) . 1.本單若塗裝背面漆一律改為REVERSE COATING 例外訂單如下敘述 (RMK00163) . 2.例外訂單為R字頭超低光澤與PVDF (＞25μ)，背面漆可改 NATURE COATING，但搭配底漆避免遮蓋性不佳 (RMK00163) . 【抽氣量】白色系在CC1生產時,FINISH抽氣量請設定250,如生產中發生色差b值異常升高,請股長再加大抽氣量因應 (RMK00560) . 【CIR030 冷藏展示櫃品質要求】板形管制同"各式門板...冷凍櫃"。特別注意！注意頭尾板形（弓形度）不符板形切勿流出 (RMK00626) . 【冷凍展示櫃品質管制】訂單膜厚NOM 底漆≧80％，面漆≧80％。非 NOM 底漆≧80％，面漆≧90%，總 mass ≧90%。 (RMK00626) . 【冷凍展示櫃品質管制】TT≦4 TT，鉛筆≧2H（鑿痕），衝擊＆愛克森≧4，正面漆色差≦1.0，光澤依循標準，背面漆色差比照冰箱側板，MEK≧70 (RMK00626) | 訂單:2508DFD039/003 RCL 無 <生產備註> 事項 | 訂單:2508DFD039/003 CCPK 無 <生產備註> 事項 | 訂單:2508DFD039/003 CGQC <品檢備註> 事項如下 . 【CIR030 冷藏展示櫃品質要求】板形管制同"各式門板...冷凍櫃"。特別注意！注意頭尾板形（弓形度）不符板形切勿流出 (RMK00626) | 訂單:2508DFD039/003 CCQC <品檢備註> 事項如下 . 【分切】郁潔曰：3.5~噸~4.7噸，最後一顆可不依限重（不得超出4.7噸） (RMK-E_CHIN) . 1.本單若塗裝背面漆一律改為REVERSE COATING 例外訂單如下敘述 (RMK00163) . 2.例外訂單為R字頭超低光澤與PVDF (＞25μ)，背面漆可改 NATURE COATING，但搭配底漆避免遮蓋性不佳 (RMK00163) . 【CIR030 冷藏展示櫃品質要求】板形管制同"各式門板...冷凍櫃"。特別注意！注意頭尾板形（弓形度）不符板形切勿流出 (RMK00626) . 【冷凍展示櫃品質管制】訂單膜厚NOM 底漆≧80％，面漆≧80％。非 NOM 底漆≧80％，面漆≧90%，總 mass ≧90%。 (RMK00626) . 【冷凍展示櫃品質管制】TT≦4 TT，鉛筆≧2H（鑿痕），衝擊＆愛克森≧4，正面漆色差≦1.0，光澤依循標準，背面漆色差比照冰箱側板，MEK≧70 (RMK00626) | 訂單:2508DFD039/003 TOL 無 <生產備註> 事項 | 【分切】郁潔曰：3.5~噸~4.7噸，最後一顆可不依限重（不得超出4.7噸）^^/CC1/CC2/CCQC/ <<.E_CHIN 2025/08/29 10:29.>> | 訂單 2508DFD039/003 修改記錄如下: 20250812 10:25:40 (24025) 退火碼: >> S1, 用途碼: >> CIR030, 背面標示: >> C008, 訂單背面顏色(五碼): >> BW736, 背面漆膜厚: >> NOM, 背面漆塗漆型式幾塗幾烤: >> 1, 鉻酸鹽: >> Z, 訂單厚度: >> 0.476, 訂單重: >> 30, 重量容許率(下限): >> 10, 重量容許率(上限): >> 10, 訂單寬度: >> 914, 鍍製方式: >> BC, 鋼捲內徑: >> 508, 鋼捲下限重: >> 3.8, 鋼捲上限重: >> 4.5, 壓花條件碼: >> -, 表面花紋: >> R, 綠色識別碼: >> -, 印刷輥號: >> -, 產品代碼: >> PPGL, 皮膜碼: >> -, 單位別: >> M, 油品種類: >> Z, 塗油量: >> Z, 包裝代碼: >> D4 , 保護膜碼: >> -, 客戶試片取樣型式: >> -, 調質碼: >> S, 套筒碼: >> E , 規格: >> CGLC-10, 製造標準: >> SYSCO, 表面處理劑種類: >> Z, 表面處理劑塗佈量: >> Z, 伸長率測試: >> N, 硬度測試碼: >> N, 抗拉強度測試: >> N, 降伏強度測試: >> N, 訂單正面顏色(五碼): >> 7W7B8, 正面漆膜厚: >> 18, 正面漆塗漆型式幾塗幾烤: >> 2, 修邊碼: >> Y, 重量碼: >> AW, 鋼捲捲向: >> I, 鍍層碼: >> AZ070, 20250819 10:12:29 (24025) 鋼捲上限重: 4.5 >> 4.7, 20250827 14:23:46 (24025) 鋼捲下限重: 3.8 >> 3.5, 20250827 14:26:29 (24025) 鋼捲上限重: 4.7 >> 4.5, | *: | [訂單訊息通知] 2025/08/15 上午 11:46:17 *** (秦大維 >> 通知 >> Lynn Hsu) 訊息 : 1. 單捲限重檢核 (原料重:15~20, 分切困難:18.00~19.00, 單捲限重:3.80~4.50)(OFP00031)-{.不符.} [訂單訊息通知] 2025/08/22 07:59:25 AM 訂單訊息通知 (秦大維 >> 通知 >> Lynn Hsu) 訂單訊息 : 請問這張單子目前HOLD在 TDCC。後續要要怎麼處理？ [訂單訊息通知] 2025/08/25 07:51:19 AM 訂單訊息通知 (秦大維 >> 通知 >> Lynn Hsu) 訂單訊息 : 由於所配HR重量無法全數落於訂單分切限重中，有以下三條路徑：A）新增備註”最後一顆可不依分切限重”。B）以我上次提供EXCEL試算來調整合理的分切限重。C）待鍍鋅產出後投入烤漆前再決定怎麼切。我退單妳再將決定怎麼處理！亞喬訂單分切限重比較特殊，下單看到訂單防呆警示時就必須處理。下次遇到我直接退單
PPGL | 2508DFD039/004 |  |  | 1. 高光新增備註（適用非直立式包裝）：請出口每顆鋼捲貼紅色 " 禁止疊放 " 貼紙，如果有套桶S最多2層 (OFP00366)-{.不符.} | 訂單:2508DFD039/004 CPL <生產備註> 事項如下 . 除HGI/ HGL 訂單邊緣不噴油. 其餘皆側緣噴油 (RMK00285) | 訂單:2508DFD039/004 CR1 無 <生產備註> 事項 | 訂單:2508DFD039/004 CR2 無 <生產備註> 事項 | 訂單:2508DFD039/004 CG1 <生產備註> 事項如下 . 【CIR030 冷藏展示櫃品質要求】板形管制同"各式門板...冷凍櫃"。特別注意！注意頭尾板形（弓形度）不符板形切勿流出 (RMK00626) | 訂單:2508DFD039/004 CG2 <生產備註> 事項如下 . 【CIR030 冷藏展示櫃品質要求】板形管制同"各式門板...冷凍櫃"。特別注意！注意頭尾板形（弓形度）不符板形切勿流出 (RMK00626) | 訂單:2508DFD039/004 CC1 <生產備註> 事項如下 . 【疊放】出口每顆鋼捲貼紅色 " 禁止疊放 " 貼紙，如果有套桶S最多2層 (RMK-E_CHIN) . 【分切】郁潔曰：3.5~噸~4.5噸，最後一顆可不依限重（不得超出4.5噸） (RMK-E_CHIN) . 此色為高光澤主操請注意捲起張力的提高查表 (RMK00122) . 1.本單若塗裝背面漆一律改為REVERSE COATING 例外訂單如下敘述 (RMK00163) . 2.例外訂單為R字頭超低光澤與PVDF (＞25μ)，背面漆可改 NATURE COATING，但搭配底漆避免遮蓋性不佳 (RMK00163) . 【抽氣量】白色系在CC1生產時,FINISH抽氣量請設定250,如生產中發生色差b值異常升高,請股長再加大抽氣量因應 (RMK00560) . 【CIR030 冷藏展示櫃品質要求】板形管制同"各式門板...冷凍櫃"。特別注意！注意頭尾板形（弓形度）不符板形切勿流出 (RMK00626) . 【冷凍展示櫃品質管制】訂單膜厚NOM 底漆≧80％，面漆≧80％。非 NOM 底漆≧80％，面漆≧90%，總 mass ≧90%。 (RMK00626) . 【冷凍展示櫃品質管制】TT≦4 TT，鉛筆≧2H（鑿痕），衝擊＆愛克森≧4，正面漆色差≦1.0，光澤依循標準，背面漆色差比照冰箱側板，MEK≧70 (RMK00626) | 訂單:2508DFD039/004 CC2 <生產備註> 事項如下 . 【疊放】出口每顆鋼捲貼紅色 " 禁止疊放 " 貼紙，如果有套桶S最多2層 (RMK-E_CHIN) . 【分切】郁潔曰：3.5~噸~4.5噸，最後一顆可不依限重（不得超出4.5噸） (RMK-E_CHIN) . 此色為高光澤主操請注意捲起張力的提高查表 (RMK00122) . 1.本單若塗裝背面漆一律改為REVERSE COATING 例外訂單如下敘述 (RMK00163) . 2.例外訂單為R字頭超低光澤與PVDF (＞25μ)，背面漆可改 NATURE COATING，但搭配底漆避免遮蓋性不佳 (RMK00163) . 【抽氣量】白色系在CC1生產時,FINISH抽氣量請設定250,如生產中發生色差b值異常升高,請股長再加大抽氣量因應 (RMK00560) . 【CIR030 冷藏展示櫃品質要求】板形管制同"各式門板...冷凍櫃"。特別注意！注意頭尾板形（弓形度）不符板形切勿流出 (RMK00626) . 【冷凍展示櫃品質管制】訂單膜厚NOM 底漆≧80％，面漆≧80％。非 NOM 底漆≧80％，面漆≧90%，總 mass ≧90%。 (RMK00626) . 【冷凍展示櫃品質管制】TT≦4 TT，鉛筆≧2H（鑿痕），衝擊＆愛克森≧4，正面漆色差≦1.0，光澤依循標準，背面漆色差比照冰箱側板，MEK≧70 (RMK00626) | 訂單:2508DFD039/004 RCL 無 <生產備註> 事項 | 訂單:2508DFD039/004 CCPK 無 <生產備註> 事項 | 訂單:2508DFD039/004 CGQC <品檢備註> 事項如下 . 【CIR030 冷藏展示櫃品質要求】板形管制同"各式門板...冷凍櫃"。特別注意！注意頭尾板形（弓形度）不符板形切勿流出 (RMK00626) | 訂單:2508DFD039/004 CCQC <品檢備註> 事項如下 . 【分切】郁潔曰：3.5~噸~4.5噸，最後一顆可不依限重（不得超出4.5噸） (RMK-E_CHIN) . 1.本單若塗裝背面漆一律改為REVERSE COATING 例外訂單如下敘述 (RMK00163) . 2.例外訂單為R字頭超低光澤與PVDF (＞25μ)，背面漆可改 NATURE COATING，但搭配底漆避免遮蓋性不佳 (RMK00163) . 【CIR030 冷藏展示櫃品質要求】板形管制同"各式門板...冷凍櫃"。特別注意！注意頭尾板形（弓形度）不符板形切勿流出 (RMK00626) . 【冷凍展示櫃品質管制】訂單膜厚NOM 底漆≧80％，面漆≧80％。非 NOM 底漆≧80％，面漆≧90%，總 mass ≧90%。 (RMK00626) . 【冷凍展示櫃品質管制】TT≦4 TT，鉛筆≧2H（鑿痕），衝擊＆愛克森≧4，正面漆色差≦1.0，光澤依循標準，背面漆色差比照冰箱側板，MEK≧70 (RMK00626) | 訂單:2508DFD039/004 TOL 無 <生產備註> 事項 | 【分切】郁潔曰：3.5~噸~4.5噸，最後一顆可不依限重（不得超出4.5噸）^^/CC1/CC2/CCQC/^^ <<.E_CHIN 2025/08/29 10:33.>> 【疊放】出口每顆鋼捲貼紅色 " 禁止疊放 " 貼紙，如果有套桶S最多2層^^/CC1/CC2/ <<.E_CHIN 2025/08/29 10:35.>> | 訂單 2508DFD039/004 修改記錄如下: 20250812 10:25:43 (24025) 退火碼: >> S1, 用途碼: >> CIR030, 背面標示: >> C008, 訂單背面顏色(五碼): >> BW746, 背面漆膜厚: >> NOM, 背面漆塗漆型式幾塗幾烤: >> 1, 鉻酸鹽: >> Z, 訂單厚度: >> 0.476, 訂單重: >> 40, 重量容許率(下限): >> 10, 重量容許率(上限): >> 10, 訂單寬度: >> 1219, 鍍製方式: >> BC, 鋼捲內徑: >> 508, 鋼捲下限重: >> 3.8, 鋼捲上限重: >> 4.5, 壓花條件碼: >> -, 表面花紋: >> R, 綠色識別碼: >> -, 印刷輥號: >> -, 產品代碼: >> PPGL, 皮膜碼: >> -, 單位別: >> M, 油品種類: >> Z, 塗油量: >> Z, 包裝代碼: >> D4 , 保護膜碼: >> -, 客戶試片取樣型式: >> -, 調質碼: >> S, 套筒碼: >> E , 規格: >> CGLC-10, 製造標準: >> SYSCO, 表面處理劑種類: >> Z, 表面處理劑塗佈量: >> Z, 伸長率測試: >> N, 硬度測試碼: >> N, 抗拉強度測試: >> N, 降伏強度測試: >> N, 訂單正面顏色(五碼): >> 4W5B6, 正面漆膜厚: >> NOM, 正面漆塗漆型式幾塗幾烤: >> 2, 修邊碼: >> Y, 重量碼: >> AW, 鋼捲捲向: >> I, 鍍層碼: >> AZ070, 20250819 10:12:31 (24025) 鋼捲上限重: 4.5 >> 4.7, 20250827 14:23:48 (24025) 鋼捲下限重: 3.8 >> 3.5, 20250827 14:25:09 (24025) 鋼捲上限重: 4.7 >> 4.5, | *: | [訂單訊息通知] 2025/08/15 上午 11:47:55 *** (秦大維 >> 通知 >> Lynn Hsu) 訊息 : 單捲限重檢核 (原料重:18.5~23.5, 分切困難:22.80~23.5, 單捲限重:3.80~4.50)(OFP00031)-{.不符.} [訂單訊息通知] 2025/08/22 07:59:25 AM 訂單訊息通知 (秦大維 >> 通知 >> Lynn Hsu) 訂單訊息 : 請問這張單子目前HOLD在 TDCC。後續要要怎麼處理？ [訂單訊息通知] 2025/08/25 07:51:19 AM 訂單訊息通知 (秦大維 >> 通知 >> Lynn Hsu) 訂單訊息 : 由於所配HR重量無法全數落於訂單分切限重中，有以下三條路徑：A）新增備註”最後一顆可不依分切限重”。B）以我上次提供EXCEL試算來調整合理的分切限重。C）待鍍鋅產出後投入烤漆前再決定怎麼切。我退單妳再將決定怎麼處理！亞喬訂單分切限重比較特殊，下單看到訂單防呆警示時就必須處理。下次遇到我直接退單
PPGL | 2508DFD039/005 |  |  | 1. CQ CR厚度超過0.7MM後要注意CR1與CR2修邊寬度要確認 (OFP00157)-{.不符.} 2. 高光新增備註（適用非直立式包裝）：請出口每顆鋼捲貼紅色 " 禁止疊放 " 貼紙，如果有套桶S最多2層 (OFP00366)-{.不符.} 3. 【提醒 審單人員】CR≧0.6 要於烤漆備註調降 PMT等相關。★KP抗塵PVDF不受此限 (OFP00509)-{.不符.} | 訂單:2508DFD039/005 CPL <生產備註> 事項如下 . 除HGI/ HGL 訂單邊緣不噴油. 其餘皆側緣噴油 (RMK00285) | 訂單:2508DFD039/005 CR1 無 <生產備註> 事項 | 訂單:2508DFD039/005 CR2 無 <生產備註> 事項 | 訂單:2508DFD039/005 CG1 <生產備註> 事項如下 . 【CIR030 冷藏展示櫃品質要求】板形管制同"各式門板...冷凍櫃"。特別注意！注意頭尾板形（弓形度）不符板形切勿流出 (RMK00626) | 訂單:2508DFD039/005 CG2 <生產備註> 事項如下 . 【CIR030 冷藏展示櫃品質要求】板形管制同"各式門板...冷凍櫃"。特別注意！注意頭尾板形（弓形度）不符板形切勿流出 (RMK00626) | 訂單:2508DFD039/005 CC1 <生產備註> 事項如下 . 【分切】玲翎曰：母鋼分切3粒 (RMK-E_CHIN) . 【PMT】1.1.因為CR厚 0.733 mm，TOP 標準PMT以237℃去計算 (RMK-E_CHIN) . 【疊放】出口每顆鋼捲貼紅色 " 禁止疊放 " 貼紙，如果有套桶S最多2層 (RMK-E_CHIN) . 此色為高光澤主操請注意捲起張力的提高查表 (RMK00122) . 1.本單若塗裝背面漆一律改為REVERSE COATING 例外訂單如下敘述 (RMK00163) . 2.例外訂單為R字頭超低光澤與PVDF (＞25μ)，背面漆可改 NATURE COATING，但搭配底漆避免遮蓋性不佳 (RMK00163) . 【抽氣量】白色系在CC1生產時,FINISH抽氣量請設定250,如生產中發生色差b值異常升高,請股長再加大抽氣量因應 (RMK00560) . 【PMT】1.2.CC2計算完後面漆每個ZONE 爐溫各降8℃為最終爐溫 (RMK00568) . 【PMT】1.3.CC2因爐溫各降8℃為最終爐溫，請股長於TEST時 確實量測板溫 (RMK00568) . 【PMT】1.4.若發現PMT不足，請上調ZONE溫度並回饋工程師 (RMK00568) . 【PMT】1.5.品檢注意！因標準PMT有下修請注意MEK測試 (RMK00568) . 【PMT】1.6.厚板少生產，請領班量測板溫並記錄之 (RMK00568) . 【CIR030 冷藏展示櫃品質要求】板形管制同"各式門板...冷凍櫃"。特別注意！注意頭尾板形（弓形度）不符板形切勿流出 (RMK00626) . 【冷凍展示櫃品質管制】訂單膜厚NOM 底漆≧80％，面漆≧80％。非 NOM 底漆≧80％，面漆≧90%，總 mass ≧90%。 (RMK00626) . 【冷凍展示櫃品質管制】TT≦4 TT，鉛筆≧2H（鑿痕），衝擊＆愛克森≧4，正面漆色差≦1.0，光澤依循標準，背面漆色差比照冰箱側板，MEK≧70 (RMK00626) | 訂單:2508DFD039/005 CC2 <生產備註> 事項如下 . 【分切】玲翎曰：母鋼分切3粒 (RMK-E_CHIN) . 【PMT】1.1.因為CR厚 0.733 mm，TOP 標準PMT以237℃去計算 (RMK-E_CHIN) . 【疊放】出口每顆鋼捲貼紅色 " 禁止疊放 " 貼紙，如果有套桶S最多2層 (RMK-E_CHIN) . 此色為高光澤主操請注意捲起張力的提高查表 (RMK00122) . 1.本單若塗裝背面漆一律改為REVERSE COATING 例外訂單如下敘述 (RMK00163) . 2.例外訂單為R字頭超低光澤與PVDF (＞25μ)，背面漆可改 NATURE COATING，但搭配底漆避免遮蓋性不佳 (RMK00163) . 【抽氣量】白色系在CC1生產時,FINISH抽氣量請設定250,如生產中發生色差b值異常升高,請股長再加大抽氣量因應 (RMK00560) . 【PMT】1.2.CC2計算完後面漆每個ZONE 爐溫各降8℃為最終爐溫 (RMK00568) . 【PMT】1.3.CC2因爐溫各降8℃為最終爐溫，請股長於TEST時 確實量測板溫 (RMK00568) . 【PMT】1.4.若發現PMT不足，請上調ZONE溫度並回饋工程師 (RMK00568) . 【PMT】1.5.品檢注意！因標準PMT有下修請注意MEK測試 (RMK00568) . 【PMT】1.6.厚板少生產，請領班量測板溫並記錄之 (RMK00568) . 【CIR030 冷藏展示櫃品質要求】板形管制同"各式門板...冷凍櫃"。特別注意！注意頭尾板形（弓形度）不符板形切勿流出 (RMK00626) . 【冷凍展示櫃品質管制】訂單膜厚NOM 底漆≧80％，面漆≧80％。非 NOM 底漆≧80％，面漆≧90%，總 mass ≧90%。 (RMK00626) . 【冷凍展示櫃品質管制】TT≦4 TT，鉛筆≧2H（鑿痕），衝擊＆愛克森≧4，正面漆色差≦1.0，光澤依循標準，背面漆色差比照冰箱側板，MEK≧70 (RMK00626) | 訂單:2508DFD039/005 RCL 無 <生產備註> 事項 | 訂單:2508DFD039/005 CCPK 無 <生產備註> 事項 | 訂單:2508DFD039/005 CGQC <品檢備註> 事項如下 . 【CIR030 冷藏展示櫃品質要求】板形管制同"各式門板...冷凍櫃"。特別注意！注意頭尾板形（弓形度）不符板形切勿流出 (RMK00626) | 訂單:2508DFD039/005 CCQC <品檢備註> 事項如下 . 【分切】玲翎曰：母鋼分切3粒 (RMK-E_CHIN) . 【PMT】1.1.因為CR厚 0.733 mm，TOP 標準PMT以237℃去計算 (RMK-E_CHIN) . 【疊放】出口每顆鋼捲貼紅色 " 禁止疊放 " 貼紙，如果有套桶S最多2層 (RMK-E_CHIN) . 1.本單若塗裝背面漆一律改為REVERSE COATING 例外訂單如下敘述 (RMK00163) . 2.例外訂單為R字頭超低光澤與PVDF (＞25μ)，背面漆可改 NATURE COATING，但搭配底漆避免遮蓋性不佳 (RMK00163) . 【PMT】1.2.CC2計算完後面漆每個ZONE 爐溫各降8℃為最終爐溫 (RMK00568) . 【PMT】1.3.CC2因爐溫各降8℃為最終爐溫，請股長於TEST時 確實量測板溫 (RMK00568) . 【PMT】1.4.若發現PMT不足，請上調ZONE溫度並回饋工程師 (RMK00568) . 【PMT】1.5.品檢注意！因標準PMT有下修請注意MEK測試 (RMK00568) . 【PMT】1.6.厚板少生產，請領班量測板溫並記錄之 (RMK00568) . 【CIR030 冷藏展示櫃品質要求】板形管制同"各式門板...冷凍櫃"。特別注意！注意頭尾板形（弓形度）不符板形切勿流出 (RMK00626) . 【冷凍展示櫃品質管制】訂單膜厚NOM 底漆≧80％，面漆≧80％。非 NOM 底漆≧80％，面漆≧90%，總 mass ≧90%。 (RMK00626) . 【冷凍展示櫃品質管制】TT≦4 TT，鉛筆≧2H（鑿痕），衝擊＆愛克森≧4，正面漆色差≦1.0，光澤依循標準，背面漆色差比照冰箱側板，MEK≧70 (RMK00626) | 訂單:2508DFD039/005 TOL 無 <生產備註> 事項 | 【疊放】出口每顆鋼捲貼紅色 " 禁止疊放 " 貼紙，如果有套桶S最多2層^^/CC1/CC2/CCQC/ <<.E_CHIN 2025/08/15 13:05.>> 【PMT】1.1.因為CR厚 0.733 mm，TOP 標準PMT以237℃去計算^^/CC1/CC2/CCQC/^^/CC1/CC2/CCQC/ <<.E_CHIN 2025/08/15 13:09.>> 【分切】玲翎曰：母鋼分切3粒^^/CC1/CC2/CCQC/ <<.E_CHIN 2025/08/15 13:13.>> | 訂單 2508DFD039/005 修改記錄如下: 20250812 10:25:45 (24025) 退火碼: >> S1, 用途碼: >> CIR030, 背面標示: >> C008, 訂單背面顏色(五碼): >> BW746, 背面漆膜厚: >> NOM, 背面漆塗漆型式幾塗幾烤: >> 1, 鉻酸鹽: >> Z, 訂單厚度: >> 0.726, 訂單重: >> 40, 重量容許率(下限): >> 10, 重量容許率(上限): >> 10, 訂單寬度: >> 1224, 鍍製方式: >> BC, 鋼捲內徑: >> 610, 鋼捲下限重: >> 5, 鋼捲上限重: >> 8, 壓花條件碼: >> -, 表面花紋: >> R, 綠色識別碼: >> -, 印刷輥號: >> -, 產品代碼: >> PPGL, 皮膜碼: >> -, 單位別: >> M, 油品種類: >> Z, 塗油量: >> Z, 包裝代碼: >> D4 , 保護膜碼: >> -, 客戶試片取樣型式: >> -, 調質碼: >> S, 套筒碼: >> E , 規格: >> CGLC-10, 製造標準: >> SYSCO, 表面處理劑種類: >> Z, 表面處理劑塗佈量: >> Z, 伸長率測試: >> N, 硬度測試碼: >> N, 抗拉強度測試: >> N, 降伏強度測試: >> N, 訂單正面顏色(五碼): >> 4W5B6, 正面漆膜厚: >> NOM, 正面漆塗漆型式幾塗幾烤: >> 2, 修邊碼: >> Y, 重量碼: >> AW, 鋼捲捲向: >> I, 鍍層碼: >> AZ070, | *:
PPGL | 2508DFD039/006 |  |  | 1. CQ CR厚度超過0.7MM後要注意CR1與CR2修邊寬度要確認 (OFP00157)-{.不符.} 2. 【提醒 審單人員】CR≧0.6 要於烤漆備註調降 PMT等相關。★KP抗塵PVDF不受此限 (OFP00509)-{.不符.} | 訂單:2508DFD039/006 CPL <生產備註> 事項如下 . 除HGI/ HGL 訂單邊緣不噴油. 其餘皆側緣噴油 (RMK00285) | 訂單:2508DFD039/006 CR1 <生產備註> 事項如下 . 【烤漆後目標寬度】玲翎曰：目標寬度914mm~916mm，不超過916mm (RMK-E_CHIN) | 訂單:2508DFD039/006 CR2 <生產備註> 事項如下 . 【烤漆後目標寬度】玲翎曰：目標寬度914mm~916mm，不超過916mm (RMK-E_CHIN) | 訂單:2508DFD039/006 CG1 <生產備註> 事項如下 . 【烤漆後目標寬度】玲翎曰：目標寬度914mm~916mm，不超過916mm (RMK-E_CHIN) . 平板類,鍍鋅生產時SKIN PASS & T/L 請依據鍍鋅標準規定生產 (RMK00627) . 注意表面狀況(如無鋅痕,刮痕,凹陷.鼓起等) 鍍層控制(標準值 至 +20)之間 (RMK00627) . 每顆母鋼捲需切2M板量測急峻度,並記錄於外觀檢查記錄表內 (RMK00627) . 注意平坦度及表面狀況,請量測平坦度及弓形度並記錄之. (RMK00627) . 弓形度≦6MM/300MM 波高≦4MM 急峻度≦0.8%. (RMK00627) . 【空調控制箱體】C.其餘比照櫥櫃品質 (RMK00627) . 因成形性需求故鍍層量有上限管制，排程變換前後一顆分切請U3暫留，待產線確認鍍層量後再行處置。 (RMK00627) | 訂單:2508DFD039/006 CG2 <生產備註> 事項如下 . 【烤漆後目標寬度】玲翎曰：目標寬度914mm~916mm，不超過916mm (RMK-E_CHIN) . 平板類,鍍鋅生產時SKIN PASS & T/L 請依據鍍鋅標準規定生產 (RMK00627) . 注意表面狀況(如無鋅痕,刮痕,凹陷.鼓起等) 鍍層控制(標準值 至 +20)之間 (RMK00627) . 每顆母鋼捲需切2M板量測急峻度,並記錄於外觀檢查記錄表內 (RMK00627) . 注意平坦度及表面狀況,請量測平坦度及弓形度並記錄之. (RMK00627) . 弓形度≦6MM/300MM 波高≦4MM 急峻度≦0.8%. (RMK00627) . 【空調控制箱體】C.其餘比照櫥櫃品質 (RMK00627) . 因成形性需求故鍍層量有上限管制，排程變換前後一顆分切請U3暫留，待產線確認鍍層量後再行處置。 (RMK00627) | 訂單:2508DFD039/006 CC1 <生產備註> 事項如下 . 【PMT】1.1.因為CR厚 1.01 mm，TOP 標準PMT以231℃去計算 (RMK-E_CHIN) . 【分切限重】玲翎曰：用戶天車極限3噸，故每粒鋼捲務必3噸內 (RMK-E_CHIN) . 【烤漆後目標寬度】玲翎曰：目標寬度914mm~916mm，不超過916mm (RMK-E_CHIN) . 冷軋厚度 > 0.8mm 內圈須插入二張瓦楞紙,防止端板印痕.客戶為益大時不可加瓦楞紙 (RMK00059) . 1.本單若塗裝背面漆一律改為REVERSE COATING 例外訂單如下敘述 (RMK00163) . 2.例外訂單為R字頭超低光澤與PVDF (＞25μ)，背面漆可改 NATURE COATING，但搭配底漆避免遮蓋性不佳 (RMK00163) . 【PMT】1.2.CC2計算完後面漆每個ZONE 爐溫各降8℃為最終爐溫 (RMK00568) . 【PMT】1.3.CC2因爐溫各降8℃為最終爐溫，請股長於TEST時 確實量測板溫 (RMK00568) . 【PMT】1.4.若發現PMT不足，請上調ZONE溫度並回饋工程師 (RMK00568) . 【PMT】1.5.品檢注意！因標準PMT有下修請注意MEK測試 (RMK00568) . 【PMT】1.6.厚板少生產，請領班量測板溫並記錄之 (RMK00568) . 【空調控制箱體】A.目前客戶為亞喬，其品質遵循以下規定 (RMK00627) . 【空調控制箱體】B.TT≦2TT，板面不能有塗佈不均 (RMK00627) . 【空調控制箱體】C.其餘比照櫥櫃品質 (RMK00627) | 訂單:2508DFD039/006 CC2 <生產備註> 事項如下 . 【PMT】1.1.因為CR厚 1.01 mm，TOP 標準PMT以231℃去計算 (RMK-E_CHIN) . 【分切限重】玲翎曰：用戶天車極限3噸，故每粒鋼捲務必3噸內 (RMK-E_CHIN) . 【烤漆後目標寬度】玲翎曰：目標寬度914mm~916mm，不超過916mm (RMK-E_CHIN) . 冷軋厚度 > 0.8mm 內圈須插入二張瓦楞紙,防止端板印痕.客戶為益大時不可加瓦楞紙 (RMK00059) . 1.本單若塗裝背面漆一律改為REVERSE COATING 例外訂單如下敘述 (RMK00163) . 2.例外訂單為R字頭超低光澤與PVDF (＞25μ)，背面漆可改 NATURE COATING，但搭配底漆避免遮蓋性不佳 (RMK00163) . 【PMT】1.2.CC2計算完後面漆每個ZONE 爐溫各降8℃為最終爐溫 (RMK00568) . 【PMT】1.3.CC2因爐溫各降8℃為最終爐溫，請股長於TEST時 確實量測板溫 (RMK00568) . 【PMT】1.4.若發現PMT不足，請上調ZONE溫度並回饋工程師 (RMK00568) . 【PMT】1.5.品檢注意！因標準PMT有下修請注意MEK測試 (RMK00568) . 【PMT】1.6.厚板少生產，請領班量測板溫並記錄之 (RMK00568) . 【空調控制箱體】A.目前客戶為亞喬，其品質遵循以下規定 (RMK00627) . 【空調控制箱體】B.TT≦2TT，板面不能有塗佈不均 (RMK00627) . 【空調控制箱體】C.其餘比照櫥櫃品質 (RMK00627) | 訂單:2508DFD039/006 RCL <生產備註> 事項如下 . 冷軋厚度 > 0.8mm 內圈須插入二張瓦楞紙,防止端板印痕.客戶為益大時不可加瓦楞紙 (RMK00059) | 訂單:2508DFD039/006 CCPK 無 <生產備註> 事項 | 訂單:2508DFD039/006 CGQC <品檢備註> 事項如下 . 平板類,鍍鋅生產時SKIN PASS & T/L 請依據鍍鋅標準規定生產 (RMK00627) . 注意表面狀況(如無鋅痕,刮痕,凹陷.鼓起等) 鍍層控制(標準值 至 +20)之間 (RMK00627) . 每顆母鋼捲需切2M板量測急峻度,並記錄於外觀檢查記錄表內 (RMK00627) . 注意平坦度及表面狀況,請量測平坦度及弓形度並記錄之. (RMK00627) . 弓形度≦6MM/300MM 波高≦4MM 急峻度≦0.8%. (RMK00627) . 【空調控制箱體】C.其餘比照櫥櫃品質 (RMK00627) | 訂單:2508DFD039/006 CCQC <品檢備註> 事項如下 . 【PMT】1.1.因為CR厚 1.01 mm，TOP 標準PMT以231℃去計算 (RMK-E_CHIN) . 【分切限重】玲翎曰：用戶天車極限3噸，故每粒鋼捲務必3噸內 (RMK-E_CHIN) . 【烤漆後目標寬度】玲翎曰：目標寬度914mm~916mm，不超過916mm (RMK-E_CHIN) . 冷軋厚度 > 0.8mm 內圈須插入二張瓦楞紙,防止端板印痕.客戶為益大時不可加瓦楞紙 (RMK00059) . 1.本單若塗裝背面漆一律改為REVERSE COATING 例外訂單如下敘述 (RMK00163) . 2.例外訂單為R字頭超低光澤與PVDF (＞25μ)，背面漆可改 NATURE COATING，但搭配底漆避免遮蓋性不佳 (RMK00163) . 【PMT】1.2.CC2計算完後面漆每個ZONE 爐溫各降8℃為最終爐溫 (RMK00568) . 【PMT】1.3.CC2因爐溫各降8℃為最終爐溫，請股長於TEST時 確實量測板溫 (RMK00568) . 【PMT】1.4.若發現PMT不足，請上調ZONE溫度並回饋工程師 (RMK00568) . 【PMT】1.5.品檢注意！因標準PMT有下修請注意MEK測試 (RMK00568) . 【PMT】1.6.厚板少生產，請領班量測板溫並記錄之 (RMK00568) . 【空調控制箱體】A.目前客戶為亞喬，其品質遵循以下規定 (RMK00627) . 【空調控制箱體】B.TT≦2TT，板面不能有塗佈不均 (RMK00627) . 【空調控制箱體】C.其餘比照櫥櫃品質 (RMK00627) | 訂單:2508DFD039/006 TOL 無 <生產備註> 事項 | 【烤漆後目標寬度】玲翎曰：目標寬度914mm~916mm，不超過916mm^^/CR1/CR2/CG1/CG2/CC1/CC2/CCQC/^^ <<.E_CHIN 2025/08/15 13:18.>> 【分切限重】玲翎曰：用戶天車極限3噸，故每粒鋼捲務必3噸內^^/CC1/CC2/CCQC/^^ <<.E_CHIN 2025/08/15 13:19.>> 【PMT】1.1.因為CR厚 1.01 mm，TOP 標準PMT以231℃去計算^^/CC1/CC2/CCQC/^^ <<.E_CHIN 2025/08/15 13:22.>> | 訂單 2508DFD039/006 修改記錄如下: 20250812 10:25:48 (24025) 退火碼: >> S1, 用途碼: >> CIC034, 背面標示: >> C008, 訂單背面顏色(五碼): >> BW736, 背面漆膜厚: >> NOM, 背面漆塗漆型式幾塗幾烤: >> 1, 鉻酸鹽: >> Z, 訂單厚度: >> 1, 訂單重: >> 18, 重量容許率(下限): >> 10, 重量容許率(上限): >> 10, 訂單寬度: >> 912, 鍍製方式: >> BC, 鋼捲內徑: >> 508, 鋼捲下限重: >> 2, 鋼捲上限重: >> 3, 壓花條件碼: >> -, 表面花紋: >> R, 綠色識別碼: >> -, 印刷輥號: >> -, 產品代碼: >> PPGL, 皮膜碼: >> -, 單位別: >> M, 油品種類: >> Z, 塗油量: >> Z, 包裝代碼: >> D4 , 保護膜碼: >> -, 客戶試片取樣型式: >> -, 調質碼: >> S, 套筒碼: >> R , 規格: >> CGLC-10, 製造標準: >> SYSCO, 表面處理劑種類: >> Z, 表面處理劑塗佈量: >> Z, 伸長率測試: >> N, 硬度測試碼: >> N, 抗拉強度測試: >> N, 降伏強度測試: >> N, 訂單正面顏色(五碼): >> 6C240, 正面漆膜厚: >> 25, 正面漆塗漆型式幾塗幾烤: >> 2, 修邊碼: >> Y, 重量碼: >> AW, 鋼捲捲向: >> I, 鍍層碼: >> AZ070, | *:
PPGL | 2508DFD040/001 | 1. 單捲限重檢核 (原料重:15~20, 分切困難:17.20~19.00, 單捲限重:3.80~4.30)(OFP00031)-{.不符.} | 1. 部分大陸料含B元素超過CNS規範管制，故請原料CNS規範之訂單不要配大陸料 (OFP00684)-{.不符.} | 1. 部分大陸料含B元素超過CNS規範管制，故請原料CNS規範之訂單不要配大陸料 (OFP00684)-{.不符.} | 訂單:2508DFD040/001 CPL <生產備註> 事項如下 . 除HGI/ HGL 訂單邊緣不噴油. 其餘皆側緣噴油 (RMK00285) . CNS AZ70 鍍層相當於 SYSCO AZ070 鍍層 (RMK00295) | 訂單:2508DFD040/001 CR1 <生產備註> 事項如下 . 【寬度目標】烤漆成品目標寬度:914mm~916mm。...不保證 (RMK-E_CHIN) . 完軋寬度超出管制值上限≦2mm時,冷軋繼續生產並填寫品質異常通報單給鍍鋅線,以便調整張力與板溫 (RMK00278) . CNS AZ70 鍍層相當於 SYSCO AZ070 鍍層 (RMK00295) | 訂單:2508DFD040/001 CR2 <生產備註> 事項如下 . 【寬度目標】烤漆成品目標寬度:914mm~916mm。...不保證 (RMK-E_CHIN) . 完軋寬度超出管制值上限≦2mm時,冷軋繼續生產並填寫品質異常通報單給鍍鋅線,以便調整張力與板溫 (RMK00278) . CNS AZ70 鍍層相當於 SYSCO AZ070 鍍層 (RMK00295) | 訂單:2508DFD040/001 CG1 <生產備註> 事項如下 . 【寬度目標】烤漆成品目標寬度:914mm~916mm。...不保證 (RMK-E_CHIN) . 弓形度、 波高、 急峻度,每顆鋼捲皆須詳細記錄. (RMK00058) . 平板類,鍍鋅生產時SKIN PASS & T/L 請依據鍍鋅標準規定生產. (RMK00058) . 每二顆母鋼捲需切2M板量測急峻度,並記錄於外觀檢查記錄表內. (RMK00058) . 出口鋼捲盤捲後目視不允許有鼓起. (RMK00058) | 訂單:2508DFD040/001 CG2 <生產備註> 事項如下 . 【寬度目標】烤漆成品目標寬度:914mm~916mm。...不保證 (RMK-E_CHIN) . 弓形度、 波高、 急峻度,每顆鋼捲皆須詳細記錄. (RMK00058) . 平板類,鍍鋅生產時SKIN PASS & T/L 請依據鍍鋅標準規定生產. (RMK00058) . 每二顆母鋼捲需切2M板量測急峻度,並記錄於外觀檢查記錄表內. (RMK00058) . 出口鋼捲盤捲後目視不允許有鼓起. (RMK00058) | 訂單:2508DFD040/001 CC1 <生產備註> 事項如下 . 【寬度目標】烤漆成品目標寬度:914mm~916mm。...不保證 (RMK-E_CHIN) . 使用紙套筒請出口主操注意調整張力設定 背面標示要記得噴印. (RMK00058) . 每顆母鋼捲需切2M板量測急峻度,並記錄於報表內. (RMK00058) . 表面要求嚴格,不允許鋅痕,線痕,壓痕,樹皮(曾被訴賠)...等缺陷. (RMK00058) . 室內隔間用料2邊7MM以內允許輕微缺陷,如邊緣應變痕,點狀未著漆,亮痕… (RMK00058) . 1.本單若塗裝背面漆一律改為REVERSE COATING 例外訂單如下敘述 (RMK00163) . 2.例外訂單為R字頭超低光澤與PVDF (＞25μ)，背面漆可改 NATURE COATING，但搭配底漆避免遮蓋性不佳 (RMK00163) . ★品檢注意！JIS&CNS 訂單必須每滿50噸一定要再做一次TEST (RMK00259) | 訂單:2508DFD040/001 CC2 <生產備註> 事項如下 . 【寬度目標】烤漆成品目標寬度:914mm~916mm。...不保證 (RMK-E_CHIN) . 使用紙套筒請出口主操注意調整張力設定 背面標示要記得噴印. (RMK00058) . 每顆母鋼捲需切2M板量測急峻度,並記錄於報表內. (RMK00058) . 表面要求嚴格,不允許鋅痕,線痕,壓痕,樹皮(曾被訴賠)...等缺陷. (RMK00058) . 室內隔間用料2邊7MM以內允許輕微缺陷,如邊緣應變痕,點狀未著漆,亮痕… (RMK00058) . 1.本單若塗裝背面漆一律改為REVERSE COATING 例外訂單如下敘述 (RMK00163) . 2.例外訂單為R字頭超低光澤與PVDF (＞25μ)，背面漆可改 NATURE COATING，但搭配底漆避免遮蓋性不佳 (RMK00163) . ★品檢注意！JIS&CNS 訂單必須每滿50噸一定要再做一次TEST (RMK00259) | 訂單:2508DFD040/001 RCL 無 <生產備註> 事項 | 訂單:2508DFD040/001 CCPK 無 <生產備註> 事項 | 訂單:2508DFD040/001 CGQC <品檢備註> 事項如下 . 【寬度目標】烤漆成品目標寬度:914mm~916mm。...不保證 (RMK-E_CHIN) . 弓形度、 波高、 急峻度,每顆鋼捲皆須詳細記錄. (RMK00058) . 每二顆母鋼捲需切2M板量測急峻度,並記錄於外觀檢查記錄表內. (RMK00058) . 出口鋼捲盤捲後目視不允許有鼓起. (RMK00058) | 訂單:2508DFD040/001 CCQC <品檢備註> 事項如下 . 【寬度目標】烤漆成品目標寬度:914mm~916mm。...不保證 (RMK-E_CHIN) . 1.本單若塗裝背面漆一律改為REVERSE COATING 例外訂單如下敘述 (RMK00163) . 2.例外訂單為R字頭超低光澤與PVDF (＞25μ)，背面漆可改 NATURE COATING，但搭配底漆避免遮蓋性不佳 (RMK00163) . ★品檢注意！JIS&CNS 訂單必須每滿50噸一定要再做一次TEST (RMK00259) | 訂單:2508DFD040/001 TOL 無 <生產備註> 事項 | 【寬度目標】烤漆成品目標寬度:914mm~916mm。...不保證^^/CR1/CR2/CG1/CG2/CC1/CC2/CGQC/CCQC/ <<.E_CHIN 2025/08/14 14:41.>> | 訂單 2508DFD040/001 修改記錄如下: 20250812 10:23:50 (24025) 退火碼: >> S1, 用途碼: >> CIA007, 背面標示: >> C008, 訂單背面顏色(五碼): >> BW736, 背面漆膜厚: >> NOM, 背面漆塗漆型式幾塗幾烤: >> 1, 鉻酸鹽: >> Z, 訂單厚度: >> 0.426, 訂單重: >> 140, 重量容許率(下限): >> 10, 重量容許率(上限): >> 10, 訂單寬度: >> 912, 鍍製方式: >> BC, 鋼捲內徑: >> 508, 鋼捲下限重: >> 3.8, 鋼捲上限重: >> 4.3, 壓花條件碼: >> -, 表面花紋: >> R, 綠色識別碼: >> -, 印刷輥號: >> -, 產品代碼: >> PPGL, 皮膜碼: >> -, 單位別: >> M, 油品種類: >> Z, 塗油量: >> Z, 包裝代碼: >> S4 , 保護膜碼: >> -, 客戶試片取樣型式: >> -, 調質碼: >> S, 套筒碼: >> P , 規格: >> CGLC400-10, 製造標準: >> CNS, 表面處理劑種類: >> Z, 表面處理劑塗佈量: >> Z, 伸長率測試: >> N, 硬度測試碼: >> N, 抗拉強度測試: >> N, 降伏強度測試: >> N, 厚度變異: >> 0, 訂單正面顏色(五碼): >> LY130, 正面漆膜厚: >> 25, 正面漆塗漆型式幾塗幾烤: >> 2, 修邊碼: >> Y, 重量碼: >> AW, 鋼捲捲向: >> I, 鍍層碼: >> AZ70, | *: | [訂單訊息通知] 2025/08/14 2:38:18 PM 訂單訊息通知 (秦大維 >> 通知 >> Lynn Hsu) 訂單訊息 : 烤漆分切限重範圍可能造成現廠會產生出不符訂單限重的小鋼捲，且都是急單！TDCC該怎麼處置？
PPGL | 2508DFD040/002 | 1. 單捲限重檢核 (原料重:15~20, 分切困難:16.40~19.00, 單捲限重:3.80~4.10)(OFP00031)-{.不符.} | 1. 部分大陸料含B元素超過CNS規範管制，故請原料CNS規範之訂單不要配大陸料 (OFP00684)-{.不符.} | 1. 部分大陸料含B元素超過CNS規範管制，故請原料CNS規範之訂單不要配大陸料 (OFP00684)-{.不符.} | 訂單:2508DFD040/002 CPL <生產備註> 事項如下 . 除HGI/ HGL 訂單邊緣不噴油. 其餘皆側緣噴油 (RMK00285) . CNS AZ70 鍍層相當於 SYSCO AZ070 鍍層 (RMK00295) | 訂單:2508DFD040/002 CR1 <生產備註> 事項如下 . 【寬度目標】烤漆成品目標寬度:914mm~916mm。...不保證 (RMK-E_CHIN) . 完軋寬度超出管制值上限≦2mm時,冷軋繼續生產並填寫品質異常通報單給鍍鋅線,以便調整張力與板溫 (RMK00278) . CNS AZ70 鍍層相當於 SYSCO AZ070 鍍層 (RMK00295) | 訂單:2508DFD040/002 CR2 <生產備註> 事項如下 . 【寬度目標】烤漆成品目標寬度:914mm~916mm。...不保證 (RMK-E_CHIN) . 完軋寬度超出管制值上限≦2mm時,冷軋繼續生產並填寫品質異常通報單給鍍鋅線,以便調整張力與板溫 (RMK00278) . CNS AZ70 鍍層相當於 SYSCO AZ070 鍍層 (RMK00295) | 訂單:2508DFD040/002 CG1 <生產備註> 事項如下 . 【寬度目標】烤漆成品目標寬度:914mm~916mm。...不保證 (RMK-E_CHIN) . 弓形度、 波高、 急峻度,每顆鋼捲皆須詳細記錄. (RMK00058) . 平板類,鍍鋅生產時SKIN PASS & T/L 請依據鍍鋅標準規定生產. (RMK00058) . 每二顆母鋼捲需切2M板量測急峻度,並記錄於外觀檢查記錄表內. (RMK00058) . 出口鋼捲盤捲後目視不允許有鼓起. (RMK00058) | 訂單:2508DFD040/002 CG2 <生產備註> 事項如下 . 【寬度目標】烤漆成品目標寬度:914mm~916mm。...不保證 (RMK-E_CHIN) . 弓形度、 波高、 急峻度,每顆鋼捲皆須詳細記錄. (RMK00058) . 平板類,鍍鋅生產時SKIN PASS & T/L 請依據鍍鋅標準規定生產. (RMK00058) . 每二顆母鋼捲需切2M板量測急峻度,並記錄於外觀檢查記錄表內. (RMK00058) . 出口鋼捲盤捲後目視不允許有鼓起. (RMK00058) | 訂單:2508DFD040/002 CC1 <生產備註> 事項如下 . 【寬度目標】烤漆成品目標寬度:914mm~916mm。...不保證 (RMK-E_CHIN) . 使用紙套筒請出口主操注意調整張力設定 背面標示要記得噴印. (RMK00058) . 每顆母鋼捲需切2M板量測急峻度,並記錄於報表內. (RMK00058) . 表面要求嚴格,不允許鋅痕,線痕,壓痕,樹皮(曾被訴賠)...等缺陷. (RMK00058) . 室內隔間用料2邊7MM以內允許輕微缺陷,如邊緣應變痕,點狀未著漆,亮痕… (RMK00058) . 1.本單若塗裝背面漆一律改為REVERSE COATING 例外訂單如下敘述 (RMK00163) . 2.例外訂單為R字頭超低光澤與PVDF (＞25μ)，背面漆可改 NATURE COATING，但搭配底漆避免遮蓋性不佳 (RMK00163) . ★品檢注意！JIS&CNS 訂單必須每滿50噸一定要再做一次TEST (RMK00259) | 訂單:2508DFD040/002 CC2 <生產備註> 事項如下 . 【寬度目標】烤漆成品目標寬度:914mm~916mm。...不保證 (RMK-E_CHIN) . 使用紙套筒請出口主操注意調整張力設定 背面標示要記得噴印. (RMK00058) . 每顆母鋼捲需切2M板量測急峻度,並記錄於報表內. (RMK00058) . 表面要求嚴格,不允許鋅痕,線痕,壓痕,樹皮(曾被訴賠)...等缺陷. (RMK00058) . 室內隔間用料2邊7MM以內允許輕微缺陷,如邊緣應變痕,點狀未著漆,亮痕… (RMK00058) . 1.本單若塗裝背面漆一律改為REVERSE COATING 例外訂單如下敘述 (RMK00163) . 2.例外訂單為R字頭超低光澤與PVDF (＞25μ)，背面漆可改 NATURE COATING，但搭配底漆避免遮蓋性不佳 (RMK00163) . ★品檢注意！JIS&CNS 訂單必須每滿50噸一定要再做一次TEST (RMK00259) | 訂單:2508DFD040/002 RCL 無 <生產備註> 事項 | 訂單:2508DFD040/002 CCPK 無 <生產備註> 事項 | 訂單:2508DFD040/002 CGQC <品檢備註> 事項如下 . 【寬度目標】烤漆成品目標寬度:914mm~916mm。...不保證 (RMK-E_CHIN) . 弓形度、 波高、 急峻度,每顆鋼捲皆須詳細記錄. (RMK00058) . 每二顆母鋼捲需切2M板量測急峻度,並記錄於外觀檢查記錄表內. (RMK00058) . 出口鋼捲盤捲後目視不允許有鼓起. (RMK00058) | 訂單:2508DFD040/002 CCQC <品檢備註> 事項如下 . 【寬度目標】烤漆成品目標寬度:914mm~916mm。...不保證 (RMK-E_CHIN) . 1.本單若塗裝背面漆一律改為REVERSE COATING 例外訂單如下敘述 (RMK00163) . 2.例外訂單為R字頭超低光澤與PVDF (＞25μ)，背面漆可改 NATURE COATING，但搭配底漆避免遮蓋性不佳 (RMK00163) . ★品檢注意！JIS&CNS 訂單必須每滿50噸一定要再做一次TEST (RMK00259) | 訂單:2508DFD040/002 TOL 無 <生產備註> 事項 | 【寬度目標】烤漆成品目標寬度:914mm~916mm。...不保證^^/CR1/CR2/CG1/CG2/CC1/CC2/CGQC/CCQC/^^ <<.E_CHIN 2025/08/14 14:41.>> | 訂單 2508DFD040/002 修改記錄如下: 20250812 10:23:53 (24025) 退火碼: >> S1, 用途碼: >> CIA007, 背面標示: >> C008, 訂單背面顏色(五碼): >> BW736, 背面漆膜厚: >> NOM, 背面漆塗漆型式幾塗幾烤: >> 1, 鉻酸鹽: >> Z, 訂單厚度: >> 0.426, 訂單重: >> 75, 重量容許率(下限): >> 10, 重量容許率(上限): >> 10, 訂單寬度: >> 912, 鍍製方式: >> BC, 鋼捲內徑: >> 508, 鋼捲下限重: >> 3.8, 鋼捲上限重: >> 4.1, 壓花條件碼: >> -, 表面花紋: >> R, 綠色識別碼: >> -, 印刷輥號: >> -, 產品代碼: >> PPGL, 皮膜碼: >> -, 單位別: >> M, 油品種類: >> Z, 塗油量: >> Z, 包裝代碼: >> S4 , 保護膜碼: >> -, 客戶試片取樣型式: >> -, 調質碼: >> S, 套筒碼: >> P , 規格: >> CGLC400-10, 製造標準: >> CNS, 表面處理劑種類: >> Z, 表面處理劑塗佈量: >> Z, 伸長率測試: >> N, 硬度測試碼: >> N, 抗拉強度測試: >> N, 降伏強度測試: >> N, 厚度變異: >> 0, 訂單正面顏色(五碼): >> LC220, 正面漆膜厚: >> 25, 正面漆塗漆型式幾塗幾烤: >> 2, 修邊碼: >> Y, 重量碼: >> AW, 鋼捲捲向: >> I, 鍍層碼: >> AZ70, | *: | [訂單訊息通知] 2025/08/14 2:38:18 PM 訂單訊息通知 (秦大維 >> 通知 >> Lynn Hsu) 訂單訊息 : 烤漆分切限重範圍可能造成現廠會產生出不符訂單限重的小鋼捲，且都是急單！TDCC該怎麼處置？
PPGL | 2508DFD040/003 | 1. 單捲限重檢核 (原料重:15~20, 分切困難:17.20~19.00, 單捲限重:3.80~4.30)(OFP00031)-{.不符.} | 1. 部分大陸料含B元素超過CNS規範管制，故請原料CNS規範之訂單不要配大陸料 (OFP00684)-{.不符.} | 1. 部分大陸料含B元素超過CNS規範管制，故請原料CNS規範之訂單不要配大陸料 (OFP00684)-{.不符.} | 訂單:2508DFD040/003 CPL <生產備註> 事項如下 . 除HGI/ HGL 訂單邊緣不噴油. 其餘皆側緣噴油 (RMK00285) . CNS AZ70 鍍層相當於 SYSCO AZ070 鍍層 (RMK00295) | 訂單:2508DFD040/003 CR1 <生產備註> 事項如下 . 【寬度目標】烤漆成品目標寬度:914mm~916mm。...不保證 (RMK-E_CHIN) . 完軋寬度超出管制值上限≦2mm時,冷軋繼續生產並填寫品質異常通報單給鍍鋅線,以便調整張力與板溫 (RMK00278) . CNS AZ70 鍍層相當於 SYSCO AZ070 鍍層 (RMK00295) | 訂單:2508DFD040/003 CR2 <生產備註> 事項如下 . 【寬度目標】烤漆成品目標寬度:914mm~916mm。...不保證 (RMK-E_CHIN) . 完軋寬度超出管制值上限≦2mm時,冷軋繼續生產並填寫品質異常通報單給鍍鋅線,以便調整張力與板溫 (RMK00278) . CNS AZ70 鍍層相當於 SYSCO AZ070 鍍層 (RMK00295) | 訂單:2508DFD040/003 CG1 <生產備註> 事項如下 . 【寬度目標】烤漆成品目標寬度:914mm~916mm。...不保證 (RMK-E_CHIN) . 弓形度、 波高、 急峻度,每顆鋼捲皆須詳細記錄. (RMK00058) . 平板類,鍍鋅生產時SKIN PASS & T/L 請依據鍍鋅標準規定生產. (RMK00058) . 每二顆母鋼捲需切2M板量測急峻度,並記錄於外觀檢查記錄表內. (RMK00058) . 出口鋼捲盤捲後目視不允許有鼓起. (RMK00058) | 訂單:2508DFD040/003 CG2 <生產備註> 事項如下 . 【寬度目標】烤漆成品目標寬度:914mm~916mm。...不保證 (RMK-E_CHIN) . 弓形度、 波高、 急峻度,每顆鋼捲皆須詳細記錄. (RMK00058) . 平板類,鍍鋅生產時SKIN PASS & T/L 請依據鍍鋅標準規定生產. (RMK00058) . 每二顆母鋼捲需切2M板量測急峻度,並記錄於外觀檢查記錄表內. (RMK00058) . 出口鋼捲盤捲後目視不允許有鼓起. (RMK00058) | 訂單:2508DFD040/003 CC1 <生產備註> 事項如下 . 【寬度目標】烤漆成品目標寬度:914mm~916mm。...不保證 (RMK-E_CHIN) . 使用紙套筒請出口主操注意調整張力設定 背面標示要記得噴印. (RMK00058) . 每顆母鋼捲需切2M板量測急峻度,並記錄於報表內. (RMK00058) . 表面要求嚴格,不允許鋅痕,線痕,壓痕,樹皮(曾被訴賠)...等缺陷. (RMK00058) . 室內隔間用料2邊7MM以內允許輕微缺陷,如邊緣應變痕,點狀未著漆,亮痕… (RMK00058) . 1.本單若塗裝背面漆一律改為REVERSE COATING 例外訂單如下敘述 (RMK00163) . 2.例外訂單為R字頭超低光澤與PVDF (＞25μ)，背面漆可改 NATURE COATING，但搭配底漆避免遮蓋性不佳 (RMK00163) . ★品檢注意！JIS&CNS 訂單必須每滿50噸一定要再做一次TEST (RMK00259) . 【抽氣量】白色系在CC1生產時,FINISH抽氣量請設定250,如生產中發生色差b值異常升高,請股長再加大抽氣量因應 (RMK00560) | 訂單:2508DFD040/003 CC2 <生產備註> 事項如下 . 【寬度目標】烤漆成品目標寬度:914mm~916mm。...不保證 (RMK-E_CHIN) . 使用紙套筒請出口主操注意調整張力設定 背面標示要記得噴印. (RMK00058) . 每顆母鋼捲需切2M板量測急峻度,並記錄於報表內. (RMK00058) . 表面要求嚴格,不允許鋅痕,線痕,壓痕,樹皮(曾被訴賠)...等缺陷. (RMK00058) . 室內隔間用料2邊7MM以內允許輕微缺陷,如邊緣應變痕,點狀未著漆,亮痕… (RMK00058) . 1.本單若塗裝背面漆一律改為REVERSE COATING 例外訂單如下敘述 (RMK00163) . 2.例外訂單為R字頭超低光澤與PVDF (＞25μ)，背面漆可改 NATURE COATING，但搭配底漆避免遮蓋性不佳 (RMK00163) . ★品檢注意！JIS&CNS 訂單必須每滿50噸一定要再做一次TEST (RMK00259) . 【抽氣量】白色系在CC1生產時,FINISH抽氣量請設定250,如生產中發生色差b值異常升高,請股長再加大抽氣量因應 (RMK00560) | 訂單:2508DFD040/003 RCL 無 <生產備註> 事項 | 訂單:2508DFD040/003 CCPK 無 <生產備註> 事項 | 訂單:2508DFD040/003 CGQC <品檢備註> 事項如下 . 【寬度目標】烤漆成品目標寬度:914mm~916mm。...不保證 (RMK-E_CHIN) . 弓形度、 波高、 急峻度,每顆鋼捲皆須詳細記錄. (RMK00058) . 每二顆母鋼捲需切2M板量測急峻度,並記錄於外觀檢查記錄表內. (RMK00058) . 出口鋼捲盤捲後目視不允許有鼓起. (RMK00058) | 訂單:2508DFD040/003 CCQC <品檢備註> 事項如下 . 【寬度目標】烤漆成品目標寬度:914mm~916mm。...不保證 (RMK-E_CHIN) . 1.本單若塗裝背面漆一律改為REVERSE COATING 例外訂單如下敘述 (RMK00163) . 2.例外訂單為R字頭超低光澤與PVDF (＞25μ)，背面漆可改 NATURE COATING，但搭配底漆避免遮蓋性不佳 (RMK00163) . ★品檢注意！JIS&CNS 訂單必須每滿50噸一定要再做一次TEST (RMK00259) | 訂單:2508DFD040/003 TOL 無 <生產備註> 事項 | 【寬度目標】烤漆成品目標寬度:914mm~916mm。...不保證^^/CR1/CR2/CG1/CG2/CC1/CC2/CGQC/CCQC/^^ <<.E_CHIN 2025/08/14 15:12.>> | 訂單 2508DFD040/003 修改記錄如下: 20250812 10:23:55 (24025) 退火碼: >> S1, 用途碼: >> CIA007, 背面標示: >> C008, 訂單背面顏色(五碼): >> BW736, 背面漆膜厚: >> NOM, 背面漆塗漆型式幾塗幾烤: >> 1, 鉻酸鹽: >> Z, 訂單厚度: >> 0.426, 訂單重: >> 35, 重量容許率(下限): >> 10, 重量容許率(上限): >> 10, 訂單寬度: >> 912, 鍍製方式: >> BC, 鋼捲內徑: >> 508, 鋼捲下限重: >> 3.8, 鋼捲上限重: >> 4.3, 壓花條件碼: >> -, 表面花紋: >> R, 綠色識別碼: >> -, 印刷輥號: >> -, 產品代碼: >> PPGL, 皮膜碼: >> -, 單位別: >> M, 油品種類: >> Z, 塗油量: >> Z, 包裝代碼: >> S4 , 保護膜碼: >> -, 客戶試片取樣型式: >> -, 調質碼: >> S, 套筒碼: >> P , 規格: >> CGLC400-10, 製造標準: >> CNS, 表面處理劑種類: >> Z, 表面處理劑塗佈量: >> Z, 伸長率測試: >> N, 硬度測試碼: >> N, 抗拉強度測試: >> N, 降伏強度測試: >> N, 厚度變異: >> 0, 訂單正面顏色(五碼): >> LW366, 正面漆膜厚: >> 25, 正面漆塗漆型式幾塗幾烤: >> 2, 修邊碼: >> Y, 重量碼: >> AW, 鋼捲捲向: >> I, 鍍層碼: >> AZ70, | *: | [訂單訊息通知] 2025/08/14 2:38:18 PM 訂單訊息通知 (秦大維 >> 通知 >> Lynn Hsu) 訂單訊息 : 烤漆分切限重範圍可能造成現廠會產生出不符訂單限重的小鋼捲，且都是急單！TDCC該怎麼處置？
PPGL | 2508DFD040/004 | 1. 單捲限重檢核 (原料重:15~20, 分切困難:17.20~19.00, 單捲限重:3.80~4.30)(OFP00031)-{.不符.} | 1. 部分大陸料含B元素超過CNS規範管制，故請原料CNS規範之訂單不要配大陸料 (OFP00684)-{.不符.} | 1. 部分大陸料含B元素超過CNS規範管制，故請原料CNS規範之訂單不要配大陸料 (OFP00684)-{.不符.} | 訂單:2508DFD040/004 CPL <生產備註> 事項如下 . 除HGI/ HGL 訂單邊緣不噴油. 其餘皆側緣噴油 (RMK00285) . CNS AZ70 鍍層相當於 SYSCO AZ070 鍍層 (RMK00295) | 訂單:2508DFD040/004 CR1 <生產備註> 事項如下 . 【寬度目標】烤漆成品目標寬度:914mm~916mm。...不保證 (RMK-E_CHIN) . 完軋寬度超出管制值上限≦2mm時,冷軋繼續生產並填寫品質異常通報單給鍍鋅線,以便調整張力與板溫 (RMK00278) . CNS AZ70 鍍層相當於 SYSCO AZ070 鍍層 (RMK00295) | 訂單:2508DFD040/004 CR2 <生產備註> 事項如下 . 【寬度目標】烤漆成品目標寬度:914mm~916mm。...不保證 (RMK-E_CHIN) . 完軋寬度超出管制值上限≦2mm時,冷軋繼續生產並填寫品質異常通報單給鍍鋅線,以便調整張力與板溫 (RMK00278) . CNS AZ70 鍍層相當於 SYSCO AZ070 鍍層 (RMK00295) | 訂單:2508DFD040/004 CG1 <生產備註> 事項如下 . 【寬度目標】烤漆成品目標寬度:914mm~916mm。...不保證 (RMK-E_CHIN) . 弓形度、 波高、 急峻度,每顆鋼捲皆須詳細記錄. (RMK00058) . 平板類,鍍鋅生產時SKIN PASS & T/L 請依據鍍鋅標準規定生產. (RMK00058) . 每二顆母鋼捲需切2M板量測急峻度,並記錄於外觀檢查記錄表內. (RMK00058) . 出口鋼捲盤捲後目視不允許有鼓起. (RMK00058) | 訂單:2508DFD040/004 CG2 <生產備註> 事項如下 . 【寬度目標】烤漆成品目標寬度:914mm~916mm。...不保證 (RMK-E_CHIN) . 弓形度、 波高、 急峻度,每顆鋼捲皆須詳細記錄. (RMK00058) . 平板類,鍍鋅生產時SKIN PASS & T/L 請依據鍍鋅標準規定生產. (RMK00058) . 每二顆母鋼捲需切2M板量測急峻度,並記錄於外觀檢查記錄表內. (RMK00058) . 出口鋼捲盤捲後目視不允許有鼓起. (RMK00058) | 訂單:2508DFD040/004 CC1 <生產備註> 事項如下 . 【寬度目標】烤漆成品目標寬度:914mm~916mm。...不保證 (RMK-E_CHIN) . 使用紙套筒請出口主操注意調整張力設定 背面標示要記得噴印. (RMK00058) . 每顆母鋼捲需切2M板量測急峻度,並記錄於報表內. (RMK00058) . 表面要求嚴格,不允許鋅痕,線痕,壓痕,樹皮(曾被訴賠)...等缺陷. (RMK00058) . 室內隔間用料2邊7MM以內允許輕微缺陷,如邊緣應變痕,點狀未著漆,亮痕… (RMK00058) . 1.本單若塗裝背面漆一律改為REVERSE COATING 例外訂單如下敘述 (RMK00163) . 2.例外訂單為R字頭超低光澤與PVDF (＞25μ)，背面漆可改 NATURE COATING，但搭配底漆避免遮蓋性不佳 (RMK00163) . ★品檢注意！JIS&CNS 訂單必須每滿50噸一定要再做一次TEST (RMK00259) . 【塗裝室】注意！抗靜電塗料請用濾網，不要用濾心。以免導電骨材濾光光影響阻抗值 (RMK00564) . 【終端客戶色差特別管制】色差值要求於2020/11/12會議中決議與客戶確認板△E≦0.6與目視管理確認 (RMK00573) . 【塗裝室】面漆為抗靜電塗料其中包含導電骨材，因此不得用濾心要改用濾網。注意！膜厚過低會影響阻抗值。 (RMK00574) . 【TEST ROOM】生產前請向實驗室借量測電阻用的機子 ！ (RMK00574) . 【阻抗值】若沒特別要求，阻抗請管制管制10^6 ~ 10^9 Ω/□ (RMK00574) . 為避免T/L WAX 堆積,此色生產請加開FINISH W/Q 空氣刮刀 (RMK00641) | 訂單:2508DFD040/004 CC2 <生產備註> 事項如下 . 【寬度目標】烤漆成品目標寬度:914mm~916mm。...不保證 (RMK-E_CHIN) . 使用紙套筒請出口主操注意調整張力設定 背面標示要記得噴印. (RMK00058) . 每顆母鋼捲需切2M板量測急峻度,並記錄於報表內. (RMK00058) . 表面要求嚴格,不允許鋅痕,線痕,壓痕,樹皮(曾被訴賠)...等缺陷. (RMK00058) . 室內隔間用料2邊7MM以內允許輕微缺陷,如邊緣應變痕,點狀未著漆,亮痕… (RMK00058) . 1.本單若塗裝背面漆一律改為REVERSE COATING 例外訂單如下敘述 (RMK00163) . 2.例外訂單為R字頭超低光澤與PVDF (＞25μ)，背面漆可改 NATURE COATING，但搭配底漆避免遮蓋性不佳 (RMK00163) . ★品檢注意！JIS&CNS 訂單必須每滿50噸一定要再做一次TEST (RMK00259) . 【塗裝室】注意！抗靜電塗料請用濾網，不要用濾心。以免導電骨材濾光光影響阻抗值 (RMK00564) . 【終端客戶色差特別管制】色差值要求於2020/11/12會議中決議與客戶確認板△E≦0.6與目視管理確認 (RMK00573) . 【塗裝室】面漆為抗靜電塗料其中包含導電骨材，因此不得用濾心要改用濾網。注意！膜厚過低會影響阻抗值。 (RMK00574) . 【TEST ROOM】生產前請向實驗室借量測電阻用的機子 ！ (RMK00574) . 【阻抗值】若沒特別要求，阻抗請管制管制10^6 ~ 10^9 Ω/□ (RMK00574) . 為避免T/L WAX 堆積,此色生產請加開FINISH W/Q 空氣刮刀 (RMK00641) | 訂單:2508DFD040/004 RCL 無 <生產備註> 事項 | 訂單:2508DFD040/004 CCPK 無 <生產備註> 事項 | 訂單:2508DFD040/004 CGQC <品檢備註> 事項如下 . 【寬度目標】烤漆成品目標寬度:914mm~916mm。...不保證 (RMK-E_CHIN) . 弓形度、 波高、 急峻度,每顆鋼捲皆須詳細記錄. (RMK00058) . 每二顆母鋼捲需切2M板量測急峻度,並記錄於外觀檢查記錄表內. (RMK00058) . 出口鋼捲盤捲後目視不允許有鼓起. (RMK00058) | 訂單:2508DFD040/004 CCQC <品檢備註> 事項如下 . 【寬度目標】烤漆成品目標寬度:914mm~916mm。...不保證 (RMK-E_CHIN) . 1.本單若塗裝背面漆一律改為REVERSE COATING 例外訂單如下敘述 (RMK00163) . 2.例外訂單為R字頭超低光澤與PVDF (＞25μ)，背面漆可改 NATURE COATING，但搭配底漆避免遮蓋性不佳 (RMK00163) . ★品檢注意！JIS&CNS 訂單必須每滿50噸一定要再做一次TEST (RMK00259) . 【塗裝室】注意！抗靜電塗料請用濾網，不要用濾心。以免導電骨材濾光光影響阻抗值 (RMK00564) . 【終端客戶色差特別管制】色差值要求於2020/11/12會議中決議與客戶確認板△E≦0.6與目視管理確認 (RMK00573) . 【塗裝室】面漆為抗靜電塗料其中包含導電骨材，因此不得用濾心要改用濾網。注意！膜厚過低會影響阻抗值。 (RMK00574) . 【TEST ROOM】生產前請向實驗室借量測電阻用的機子 ！ (RMK00574) . 【阻抗值】若沒特別要求，阻抗請管制管制10^6 ~ 10^9 Ω/□ (RMK00574) | 訂單:2508DFD040/004 TOL 無 <生產備註> 事項 | 【寬度目標】烤漆成品目標寬度:914mm~916mm。...不保證^^/CR1/CR2/CG1/CG2/CC1/CC2/CGQC/CCQC/^^ <<.E_CHIN 2025/08/14 15:16.>> | 訂單 2508DFD040/004 修改記錄如下: 20250812 10:23:59 (24025) 退火碼: >> S1, 用途碼: >> CIA006, 背面標示: >> C008, 訂單背面顏色(五碼): >> BW736, 背面漆膜厚: >> NOM, 背面漆塗漆型式幾塗幾烤: >> 1, 鉻酸鹽: >> Z, 訂單厚度: >> 0.426, 訂單重: >> 35, 重量容許率(下限): >> 10, 重量容許率(上限): >> 10, 訂單寬度: >> 912, 鍍製方式: >> BC, 鋼捲內徑: >> 508, 鋼捲下限重: >> 3.8, 鋼捲上限重: >> 4.3, 壓花條件碼: >> -, 表面花紋: >> R, 綠色識別碼: >> -, 印刷輥號: >> -, 產品代碼: >> PPGL, 皮膜碼: >> -, 單位別: >> M, 油品種類: >> Z, 塗油量: >> Z, 包裝代碼: >> S4 , 保護膜碼: >> -, 客戶試片取樣型式: >> -, 調質碼: >> S, 套筒碼: >> P , 規格: >> CGLC400-10, 製造標準: >> CNS, 表面處理劑種類: >> Z, 表面處理劑塗佈量: >> Z, 伸長率測試: >> N, 硬度測試碼: >> N, 抗拉強度測試: >> N, 降伏強度測試: >> N, 厚度變異: >> 0, 訂單正面顏色(五碼): >> EY126, 正面漆膜厚: >> 25, 正面漆塗漆型式幾塗幾烤: >> 2, 修邊碼: >> Y, 重量碼: >> AW, 鋼捲捲向: >> I, 鍍層碼: >> AZ70, | *: | [訂單訊息通知] 2025/08/14 2:38:18 PM 訂單訊息通知 (秦大維 >> 通知 >> Lynn Hsu) 訂單訊息 : 烤漆分切限重範圍可能造成現廠會產生出不符訂單限重的小鋼捲，且都是急單！TDCC該怎麼處置？
PPGL | 2508DFD040/005 | 1. 單捲限重檢核 (原料重:15~20, 分切困難:17.20~19.00, 單捲限重:3.80~4.30)(OFP00031)-{.不符.} | 1. 部分大陸料含B元素超過CNS規範管制，故請原料CNS規範之訂單不要配大陸料 (OFP00684)-{.不符.} | 1. 部分大陸料含B元素超過CNS規範管制，故請原料CNS規範之訂單不要配大陸料 (OFP00684)-{.不符.} | 訂單:2508DFD040/005 CPL <生產備註> 事項如下 . 除HGI/ HGL 訂單邊緣不噴油. 其餘皆側緣噴油 (RMK00285) . CNS AZ70 鍍層相當於 SYSCO AZ070 鍍層 (RMK00295) | 訂單:2508DFD040/005 CR1 <生產備註> 事項如下 . 完軋寬度超出管制值上限≦2mm時,冷軋繼續生產並填寫品質異常通報單給鍍鋅線,以便調整張力與板溫 (RMK00278) . CNS AZ70 鍍層相當於 SYSCO AZ070 鍍層 (RMK00295) | 訂單:2508DFD040/005 CR2 <生產備註> 事項如下 . 完軋寬度超出管制值上限≦2mm時,冷軋繼續生產並填寫品質異常通報單給鍍鋅線,以便調整張力與板溫 (RMK00278) . CNS AZ70 鍍層相當於 SYSCO AZ070 鍍層 (RMK00295) | 訂單:2508DFD040/005 CG1 <生產備註> 事項如下 . 弓形度、 波高、 急峻度,每顆鋼捲皆須詳細記錄. (RMK00058) . 平板類,鍍鋅生產時SKIN PASS & T/L 請依據鍍鋅標準規定生產. (RMK00058) . 每二顆母鋼捲需切2M板量測急峻度,並記錄於外觀檢查記錄表內. (RMK00058) . 出口鋼捲盤捲後目視不允許有鼓起. (RMK00058) | 訂單:2508DFD040/005 CG2 <生產備註> 事項如下 . 弓形度、 波高、 急峻度,每顆鋼捲皆須詳細記錄. (RMK00058) . 平板類,鍍鋅生產時SKIN PASS & T/L 請依據鍍鋅標準規定生產. (RMK00058) . 每二顆母鋼捲需切2M板量測急峻度,並記錄於外觀檢查記錄表內. (RMK00058) . 出口鋼捲盤捲後目視不允許有鼓起. (RMK00058) | 訂單:2508DFD040/005 CC1 <生產備註> 事項如下 . 使用紙套筒請出口主操注意調整張力設定 背面標示要記得噴印. (RMK00058) . 每顆母鋼捲需切2M板量測急峻度,並記錄於報表內. (RMK00058) . 表面要求嚴格,不允許鋅痕,線痕,壓痕,樹皮(曾被訴賠)...等缺陷. (RMK00058) . 室內隔間用料2邊7MM以內允許輕微缺陷,如邊緣應變痕,點狀未著漆,亮痕… (RMK00058) . 1.本單若塗裝背面漆一律改為REVERSE COATING 例外訂單如下敘述 (RMK00163) . 2.例外訂單為R字頭超低光澤與PVDF (＞25μ)，背面漆可改 NATURE COATING，但搭配底漆避免遮蓋性不佳 (RMK00163) . ★品檢注意！JIS&CNS 訂單必須每滿50噸一定要再做一次TEST (RMK00259) . 【塗裝室】注意！抗靜電塗料請用濾網，不要用濾心。以免導電骨材濾光光影響阻抗值 (RMK00564) . 【終端客戶色差特別管制】色差值要求於2020/11/12會議中決議與客戶確認板△E≦0.6與目視管理確認 (RMK00573) . 【塗裝室】面漆為抗靜電塗料其中包含導電骨材，因此不得用濾心要改用濾網。注意！膜厚過低會影響阻抗值。 (RMK00574) . 【TEST ROOM】生產前請向實驗室借量測電阻用的機子 ！ (RMK00574) . 【阻抗值】若沒特別要求，阻抗請管制管制10^6 ~ 10^9 Ω/□ (RMK00574) . 【爐溫設定】1.以標準PMT計算出的爐溫將FINISH OVEN每ZONE+15度生產 (RMK00609) . 【爐溫設定】2.記得量測PMT 是否過高 (RMK00609) . 【MEK放行標準】如確認TOP板溫OK,MEK放行標準改為50回以上即可放行 (RMK00609) | 訂單:2508DFD040/005 CC2 <生產備註> 事項如下 . 使用紙套筒請出口主操注意調整張力設定 背面標示要記得噴印. (RMK00058) . 每顆母鋼捲需切2M板量測急峻度,並記錄於報表內. (RMK00058) . 表面要求嚴格,不允許鋅痕,線痕,壓痕,樹皮(曾被訴賠)...等缺陷. (RMK00058) . 室內隔間用料2邊7MM以內允許輕微缺陷,如邊緣應變痕,點狀未著漆,亮痕… (RMK00058) . 1.本單若塗裝背面漆一律改為REVERSE COATING 例外訂單如下敘述 (RMK00163) . 2.例外訂單為R字頭超低光澤與PVDF (＞25μ)，背面漆可改 NATURE COATING，但搭配底漆避免遮蓋性不佳 (RMK00163) . ★品檢注意！JIS&CNS 訂單必須每滿50噸一定要再做一次TEST (RMK00259) . 【塗裝室】注意！抗靜電塗料請用濾網，不要用濾心。以免導電骨材濾光光影響阻抗值 (RMK00564) . 【終端客戶色差特別管制】色差值要求於2020/11/12會議中決議與客戶確認板△E≦0.6與目視管理確認 (RMK00573) . 【塗裝室】面漆為抗靜電塗料其中包含導電骨材，因此不得用濾心要改用濾網。注意！膜厚過低會影響阻抗值。 (RMK00574) . 【TEST ROOM】生產前請向實驗室借量測電阻用的機子 ！ (RMK00574) . 【阻抗值】若沒特別要求，阻抗請管制管制10^6 ~ 10^9 Ω/□ (RMK00574) . 【爐溫設定】1.以標準PMT計算出的爐溫將FINISH OVEN每ZONE+15度生產 (RMK00609) . 【爐溫設定】2.記得量測PMT 是否過高 (RMK00609) . 【MEK放行標準】如確認TOP板溫OK,MEK放行標準改為50回以上即可放行 (RMK00609) | 訂單:2508DFD040/005 RCL 無 <生產備註> 事項 | 訂單:2508DFD040/005 CCPK 無 <生產備註> 事項 | 訂單:2508DFD040/005 CGQC <品檢備註> 事項如下 . 弓形度、 波高、 急峻度,每顆鋼捲皆須詳細記錄. (RMK00058) . 每二顆母鋼捲需切2M板量測急峻度,並記錄於外觀檢查記錄表內. (RMK00058) . 出口鋼捲盤捲後目視不允許有鼓起. (RMK00058) | 訂單:2508DFD040/005 CCQC <品檢備註> 事項如下 . 1.本單若塗裝背面漆一律改為REVERSE COATING 例外訂單如下敘述 (RMK00163) . 2.例外訂單為R字頭超低光澤與PVDF (＞25μ)，背面漆可改 NATURE COATING，但搭配底漆避免遮蓋性不佳 (RMK00163) . ★品檢注意！JIS&CNS 訂單必須每滿50噸一定要再做一次TEST (RMK00259) . 【塗裝室】注意！抗靜電塗料請用濾網，不要用濾心。以免導電骨材濾光光影響阻抗值 (RMK00564) . 【終端客戶色差特別管制】色差值要求於2020/11/12會議中決議與客戶確認板△E≦0.6與目視管理確認 (RMK00573) . 【塗裝室】面漆為抗靜電塗料其中包含導電骨材，因此不得用濾心要改用濾網。注意！膜厚過低會影響阻抗值。 (RMK00574) . 【TEST ROOM】生產前請向實驗室借量測電阻用的機子 ！ (RMK00574) . 【阻抗值】若沒特別要求，阻抗請管制管制10^6 ~ 10^9 Ω/□ (RMK00574) . 【爐溫設定】1.以標準PMT計算出的爐溫將FINISH OVEN每ZONE+15度生產 (RMK00609) . 【爐溫設定】2.記得量測PMT 是否過高 (RMK00609) . 【MEK放行標準】如確認TOP板溫OK,MEK放行標準改為50回以上即可放行 (RMK00609) | 訂單:2508DFD040/005 TOL 無 <生產備註> 事項 |  | 訂單 2508DFD040/005 修改記錄如下: 20250812 10:24:01 (24025) 退火碼: >> S1, 用途碼: >> CIA006, 背面標示: >> C008, 訂單背面顏色(五碼): >> BW736, 背面漆膜厚: >> NOM, 背面漆塗漆型式幾塗幾烤: >> 1, 鉻酸鹽: >> Z, 訂單厚度: >> 0.426, 訂單重: >> 35, 重量容許率(下限): >> 10, 重量容許率(上限): >> 10, 訂單寬度: >> 912, 鍍製方式: >> BC, 鋼捲內徑: >> 508, 鋼捲下限重: >> 3.8, 鋼捲上限重: >> 4.3, 壓花條件碼: >> -, 表面花紋: >> R, 綠色識別碼: >> -, 印刷輥號: >> -, 產品代碼: >> PPGL, 皮膜碼: >> -, 單位別: >> M, 油品種類: >> Z, 塗油量: >> Z, 包裝代碼: >> S4 , 保護膜碼: >> -, 客戶試片取樣型式: >> -, 調質碼: >> S, 套筒碼: >> P , 規格: >> CGLC400-10, 製造標準: >> CNS, 表面處理劑種類: >> Z, 表面處理劑塗佈量: >> Z, 伸長率測試: >> N, 硬度測試碼: >> N, 抗拉強度測試: >> N, 降伏強度測試: >> N, 厚度變異: >> 0, 訂單正面顏色(五碼): >> EC436, 正面漆膜厚: >> 25, 正面漆塗漆型式幾塗幾烤: >> 2, 修邊碼: >> Y, 重量碼: >> AW, 鋼捲捲向: >> I, 鍍層碼: >> AZ70, | *: | [訂單訊息通知] 2025/08/14 2:38:18 PM 訂單訊息通知 (秦大維 >> 通知 >> Lynn Hsu) 訂單訊息 : 烤漆分切限重範圍可能造成現廠會產生出不符訂單限重的小鋼捲，且都是急單！TDCC該怎麼處置？
PPGL | 2508DFD040/006 | 1. 單捲限重檢核 (原料重:18.5~23.5, 分切困難:19.60~20.60,22.40~23.40, 單捲限重:2.80~3.20)(OFP00031)-{.不符.} | 1. 部分大陸料含B元素超過CNS規範管制，故請原料CNS規範之訂單不要配大陸料 (OFP00684)-{.不符.} | 1. 部分大陸料含B元素超過CNS規範管制，故請原料CNS規範之訂單不要配大陸料 (OFP00684)-{.不符.} | 訂單:2508DFD040/006 CPL <生產備註> 事項如下 . 除HGI/ HGL 訂單邊緣不噴油. 其餘皆側緣噴油 (RMK00285) . CNS AZ70 鍍層相當於 SYSCO AZ070 鍍層 (RMK00295) | 訂單:2508DFD040/006 CR1 <生產備註> 事項如下 . 【寬度目標】烤漆成品目標寬度:1210mm~1214mm。...不保證 (RMK-E_CHIN) . 完軋寬度超出管制值上限≦2mm時,冷軋繼續生產並填寫品質異常通報單給鍍鋅線,以便調整張力與板溫 (RMK00278) . CNS AZ70 鍍層相當於 SYSCO AZ070 鍍層 (RMK00295) | 訂單:2508DFD040/006 CR2 <生產備註> 事項如下 . 【寬度目標】烤漆成品目標寬度:1210mm~1214mm。...不保證 (RMK-E_CHIN) . 完軋寬度超出管制值上限≦2mm時,冷軋繼續生產並填寫品質異常通報單給鍍鋅線,以便調整張力與板溫 (RMK00278) . CNS AZ70 鍍層相當於 SYSCO AZ070 鍍層 (RMK00295) | 訂單:2508DFD040/006 CG1 <生產備註> 事項如下 . 【寬度目標】烤漆成品目標寬度:1210mm~1214mm。...不保證 (RMK-E_CHIN) . 弓形度、 波高、 急峻度,每顆鋼捲皆須詳細記錄. (RMK00058) . 平板類,鍍鋅生產時SKIN PASS & T/L 請依據鍍鋅標準規定生產. (RMK00058) . 每二顆母鋼捲需切2M板量測急峻度,並記錄於外觀檢查記錄表內. (RMK00058) . 出口鋼捲盤捲後目視不允許有鼓起. (RMK00058) | 訂單:2508DFD040/006 CG2 <生產備註> 事項如下 . 【寬度目標】烤漆成品目標寬度:1210mm~1214mm。...不保證 (RMK-E_CHIN) . 弓形度、 波高、 急峻度,每顆鋼捲皆須詳細記錄. (RMK00058) . 平板類,鍍鋅生產時SKIN PASS & T/L 請依據鍍鋅標準規定生產. (RMK00058) . 每二顆母鋼捲需切2M板量測急峻度,並記錄於外觀檢查記錄表內. (RMK00058) . 出口鋼捲盤捲後目視不允許有鼓起. (RMK00058) | 訂單:2508DFD040/006 CC1 <生產備註> 事項如下 . 【寬度目標】烤漆成品目標寬度:1210mm~1214mm。...不保證 (RMK-E_CHIN) . 使用紙套筒請出口主操注意調整張力設定 背面標示要記得噴印. (RMK00058) . 每顆母鋼捲需切2M板量測急峻度,並記錄於報表內. (RMK00058) . 表面要求嚴格,不允許鋅痕,線痕,壓痕,樹皮(曾被訴賠)...等缺陷. (RMK00058) . 室內隔間用料2邊7MM以內允許輕微缺陷,如邊緣應變痕,點狀未著漆,亮痕… (RMK00058) . 1.本單若塗裝背面漆一律改為REVERSE COATING 例外訂單如下敘述 (RMK00163) . 2.例外訂單為R字頭超低光澤與PVDF (＞25μ)，背面漆可改 NATURE COATING，但搭配底漆避免遮蓋性不佳 (RMK00163) . ★品檢注意！JIS&CNS 訂單必須每滿50噸一定要再做一次TEST (RMK00259) . 【塗裝室】注意！抗靜電塗料請用濾網，不要用濾心。以免導電骨材濾光光影響阻抗值 (RMK00564) . 【終端客戶色差特別管制】色差值要求於2020/11/12會議中決議與客戶確認板△E≦0.6與目視管理確認 (RMK00573) . 【塗裝室】面漆為抗靜電塗料其中包含導電骨材，因此不得用濾心要改用濾網。注意！膜厚過低會影響阻抗值。 (RMK00574) . 【TEST ROOM】生產前請向實驗室借量測電阻用的機子 ！ (RMK00574) . 【阻抗值】若沒特別要求，阻抗請管制管制10^6 ~ 10^9 Ω/□ (RMK00574) . 【爐溫設定】1.以標準PMT計算出的爐溫將FINISH OVEN每ZONE+15度生產 (RMK00609) . 【爐溫設定】2.記得量測PMT 是否過高 (RMK00609) . 【MEK放行標準】如確認TOP板溫OK,MEK放行標準改為50回以上即可放行 (RMK00609) | 訂單:2508DFD040/006 CC2 <生產備註> 事項如下 . 【寬度目標】烤漆成品目標寬度:1210mm~1214mm。...不保證 (RMK-E_CHIN) . 使用紙套筒請出口主操注意調整張力設定 背面標示要記得噴印. (RMK00058) . 每顆母鋼捲需切2M板量測急峻度,並記錄於報表內. (RMK00058) . 表面要求嚴格,不允許鋅痕,線痕,壓痕,樹皮(曾被訴賠)...等缺陷. (RMK00058) . 室內隔間用料2邊7MM以內允許輕微缺陷,如邊緣應變痕,點狀未著漆,亮痕… (RMK00058) . 1.本單若塗裝背面漆一律改為REVERSE COATING 例外訂單如下敘述 (RMK00163) . 2.例外訂單為R字頭超低光澤與PVDF (＞25μ)，背面漆可改 NATURE COATING，但搭配底漆避免遮蓋性不佳 (RMK00163) . ★品檢注意！JIS&CNS 訂單必須每滿50噸一定要再做一次TEST (RMK00259) . 【塗裝室】注意！抗靜電塗料請用濾網，不要用濾心。以免導電骨材濾光光影響阻抗值 (RMK00564) . 【終端客戶色差特別管制】色差值要求於2020/11/12會議中決議與客戶確認板△E≦0.6與目視管理確認 (RMK00573) . 【塗裝室】面漆為抗靜電塗料其中包含導電骨材，因此不得用濾心要改用濾網。注意！膜厚過低會影響阻抗值。 (RMK00574) . 【TEST ROOM】生產前請向實驗室借量測電阻用的機子 ！ (RMK00574) . 【阻抗值】若沒特別要求，阻抗請管制管制10^6 ~ 10^9 Ω/□ (RMK00574) . 【爐溫設定】1.以標準PMT計算出的爐溫將FINISH OVEN每ZONE+15度生產 (RMK00609) . 【爐溫設定】2.記得量測PMT 是否過高 (RMK00609) . 【MEK放行標準】如確認TOP板溫OK,MEK放行標準改為50回以上即可放行 (RMK00609) | 訂單:2508DFD040/006 RCL 無 <生產備註> 事項 | 訂單:2508DFD040/006 CCPK 無 <生產備註> 事項 | 訂單:2508DFD040/006 CGQC <品檢備註> 事項如下 . 【寬度目標】烤漆成品目標寬度:1210mm~1214mm。...不保證 (RMK-E_CHIN) . 弓形度、 波高、 急峻度,每顆鋼捲皆須詳細記錄. (RMK00058) . 每二顆母鋼捲需切2M板量測急峻度,並記錄於外觀檢查記錄表內. (RMK00058) . 出口鋼捲盤捲後目視不允許有鼓起. (RMK00058) | 訂單:2508DFD040/006 CCQC <品檢備註> 事項如下 . 【寬度目標】烤漆成品目標寬度:1210mm~1214mm。...不保證 (RMK-E_CHIN) . 1.本單若塗裝背面漆一律改為REVERSE COATING 例外訂單如下敘述 (RMK00163) . 2.例外訂單為R字頭超低光澤與PVDF (＞25μ)，背面漆可改 NATURE COATING，但搭配底漆避免遮蓋性不佳 (RMK00163) . ★品檢注意！JIS&CNS 訂單必須每滿50噸一定要再做一次TEST (RMK00259) . 【塗裝室】注意！抗靜電塗料請用濾網，不要用濾心。以免導電骨材濾光光影響阻抗值 (RMK00564) . 【終端客戶色差特別管制】色差值要求於2020/11/12會議中決議與客戶確認板△E≦0.6與目視管理確認 (RMK00573) . 【塗裝室】面漆為抗靜電塗料其中包含導電骨材，因此不得用濾心要改用濾網。注意！膜厚過低會影響阻抗值。 (RMK00574) . 【TEST ROOM】生產前請向實驗室借量測電阻用的機子 ！ (RMK00574) . 【阻抗值】若沒特別要求，阻抗請管制管制10^6 ~ 10^9 Ω/□ (RMK00574) . 【爐溫設定】1.以標準PMT計算出的爐溫將FINISH OVEN每ZONE+15度生產 (RMK00609) . 【爐溫設定】2.記得量測PMT 是否過高 (RMK00609) . 【MEK放行標準】如確認TOP板溫OK,MEK放行標準改為50回以上即可放行 (RMK00609) | 訂單:2508DFD040/006 TOL 無 <生產備註> 事項 | 【寬度目標】烤漆成品目標寬度:1210mm~1214mm。...不保證^^/CR1/CR2/CG1/CG2/CC1/CC2/CGQC/CCQC/^^ <<.E_CHIN 2025/08/14 15:01.>> | 訂單 2508DFD040/006 修改記錄如下: 20250812 10:24:04 (24025) 退火碼: >> S1, 用途碼: >> CIA006, 背面標示: >> C008, 訂單背面顏色(五碼): >> BW736, 背面漆膜厚: >> NOM, 背面漆塗漆型式幾塗幾烤: >> 1, 鉻酸鹽: >> Z, 訂單厚度: >> 0.476, 訂單重: >> 22, 重量容許率(下限): >> 10, 重量容許率(上限): >> 10, 訂單寬度: >> 1210, 鍍製方式: >> BC, 鋼捲內徑: >> 508, 鋼捲下限重: >> 2.8, 鋼捲上限重: >> 3.2, 壓花條件碼: >> -, 表面花紋: >> R, 綠色識別碼: >> -, 印刷輥號: >> -, 產品代碼: >> PPGL, 皮膜碼: >> -, 單位別: >> M, 油品種類: >> Z, 塗油量: >> Z, 包裝代碼: >> S4 , 保護膜碼: >> -, 客戶試片取樣型式: >> -, 調質碼: >> S, 套筒碼: >> P , 規格: >> CGLC400-10, 製造標準: >> CNS, 表面處理劑種類: >> Z, 表面處理劑塗佈量: >> Z, 伸長率測試: >> N, 硬度測試碼: >> N, 抗拉強度測試: >> N, 降伏強度測試: >> N, 厚度變異: >> 0, 訂單正面顏色(五碼): >> EC436, 正面漆膜厚: >> 25, 正面漆塗漆型式幾塗幾烤: >> 2, 修邊碼: >> Y, 重量碼: >> AW, 鋼捲捲向: >> I, 鍍層碼: >> AZ70, | *: | [訂單訊息通知] 2025/08/14 2:38:18 PM 訂單訊息通知 (秦大維 >> 通知 >> Lynn Hsu) 訂單訊息 : 烤漆分切限重範圍可能造成現廠會產生出不符訂單限重的小鋼捲，且都是急單！TDCC該怎麼處置？
PPGL | 2508DFD041/002 | 1. 大宗浪板（國內）背標限制使用...C0008 (OFP00551)-{.不符.} 2. 避免客戶下單用途別與色碼不符 (用途碼:COA034, 正面色碼:1Y3161 不符)(OFP00029)-{.不符.} |  | 1. 訂單若有厚度變異，冷軋厚度公差比照烤漆計算公式 , 但最小為 1/2 公差做設定 (OFP00254)-{.不符.} 2. 高光新增備註（適用非直立式包裝）：請出口每顆鋼捲貼紅色 " 禁止疊放 " 貼紙，如果有套桶S最多2層 (OFP00366)-{.不符.} 3. "偏薄要求訂單" 鍍後厚度減 鍍後厚度下限需大於 0.02 MM,以免發生厚度不足狀況 (OFP00369)-{.不符.} 4. 大宗浪板（國內）背標限制使用...C0008 (OFP00551)-{.不符.} | 訂單:2508DFD041/002 CPL <生產備註> 事項如下 . 除HGI/ HGL 訂單邊緣不噴油. 其餘皆側緣噴油 (RMK00285) | 訂單:2508DFD041/002 CR1 <生產備註> 事項如下 . 1.PPGL 用途 大宗浪板 (國內) COA034為偏薄設定,由冷軋厚度設定確認 (RMK00513) . 1.1.訂單 AC 鍍鋅厚度公差管制0.52mm ± 0.10 (冷軋厚度設定 0.461mm) (RMK00513) . 1.2.訂單 AC 鍍鋅厚度公差管制0.42mm ± 0.10 (冷軋厚度設定 0.363mm) (RMK00513) | 訂單:2508DFD041/002 CR2 <生產備註> 事項如下 . 1.PPGL 用途 大宗浪板 (國內) COA034為偏薄設定,由冷軋厚度設定確認 (RMK00513) . 1.1.訂單 AC 鍍鋅厚度公差管制0.52mm ± 0.10 (冷軋厚度設定 0.461mm) (RMK00513) . 1.2.訂單 AC 鍍鋅厚度公差管制0.42mm ± 0.10 (冷軋厚度設定 0.363mm) (RMK00513) | 訂單:2508DFD041/002 CG1 <生產備註> 事項如下 . 1.PPGL 用途 大宗浪板 (國內) COA034為偏薄設定,由冷軋厚度設定確認 (RMK00513) . 1.1.訂單 AC 鍍鋅厚度公差管制0.52mm ± 0.10 (冷軋厚度設定 0.461mm) (RMK00513) . 1.2.訂單 AC 鍍鋅厚度公差管制0.42mm ± 0.10 (冷軋厚度設定 0.363mm) (RMK00513) . 1.3.注意SKP+T/L伸長率請控制=1.0~1.5%！因此單已經偏薄設定。但若板形問題需加大伸長率，可繼續生產事後再請回報 (RMK00513) | 訂單:2508DFD041/002 CG2 <生產備註> 事項如下 . 1.PPGL 用途 大宗浪板 (國內) COA034為偏薄設定,由冷軋厚度設定確認 (RMK00513) . 1.1.訂單 AC 鍍鋅厚度公差管制0.52mm ± 0.10 (冷軋厚度設定 0.461mm) (RMK00513) . 1.2.訂單 AC 鍍鋅厚度公差管制0.42mm ± 0.10 (冷軋厚度設定 0.363mm) (RMK00513) . 1.3.注意SKP+T/L伸長率請控制=1.0~1.5%！因此單已經偏薄設定。但若板形問題需加大伸長率，可繼續生產事後再請回報 (RMK00513) | 訂單:2508DFD041/002 CC1 <生產備註> 事項如下 . 【疊放】出口每顆鋼捲貼紅色 " 禁止疊放 " 貼紙，如果有套桶S最多2層 (RMK-E_CHIN) . 此色為高光澤主操請注意捲起張力的提高查表 (RMK00122) . 1.本單若塗裝背面漆一律改為REVERSE COATING 例外訂單如下敘述 (RMK00163) . 2.例外訂單為R字頭超低光澤與PVDF (＞25μ)，背面漆可改 NATURE COATING，但搭配底漆避免遮蓋性不佳 (RMK00163) . 1.PPGL 用途 大宗浪板 (國內) COA034為偏薄設定,由冷軋厚度設定確認 (RMK00513) . 1.1.訂單 AC 鍍鋅厚度公差管制0.52mm ± 0.10 (冷軋厚度設定 0.461mm) (RMK00513) . 1.2.訂單 AC 鍍鋅厚度公差管制0.42mm ± 0.10 (冷軋厚度設定 0.363mm) (RMK00513) | 訂單:2508DFD041/002 CC2 <生產備註> 事項如下 . 【疊放】出口每顆鋼捲貼紅色 " 禁止疊放 " 貼紙，如果有套桶S最多2層 (RMK-E_CHIN) . 此色為高光澤主操請注意捲起張力的提高查表 (RMK00122) . 1.本單若塗裝背面漆一律改為REVERSE COATING 例外訂單如下敘述 (RMK00163) . 2.例外訂單為R字頭超低光澤與PVDF (＞25μ)，背面漆可改 NATURE COATING，但搭配底漆避免遮蓋性不佳 (RMK00163) . 1.PPGL 用途 大宗浪板 (國內) COA034為偏薄設定,由冷軋厚度設定確認 (RMK00513) . 1.1.訂單 AC 鍍鋅厚度公差管制0.52mm ± 0.10 (冷軋厚度設定 0.461mm) (RMK00513) . 1.2.訂單 AC 鍍鋅厚度公差管制0.42mm ± 0.10 (冷軋厚度設定 0.363mm) (RMK00513) | 訂單:2508DFD041/002 RCL 無 <生產備註> 事項 | 訂單:2508DFD041/002 CCPK 無 <生產備註> 事項 | 訂單:2508DFD041/002 CGQC <品檢備註> 事項如下 . 1.PPGL 用途 大宗浪板 (國內) COA034為偏薄設定,由冷軋厚度設定確認 (RMK00513) . 1.1.訂單 AC 鍍鋅厚度公差管制0.52mm ± 0.10 (冷軋厚度設定 0.461mm) (RMK00513) . 1.2.訂單 AC 鍍鋅厚度公差管制0.42mm ± 0.10 (冷軋厚度設定 0.363mm) (RMK00513) . 1.3.注意SKP+T/L伸長率請控制=1.0~1.5%！因此單已經偏薄設定。但若板形問題需加大伸長率，可繼續生產事後再請回報 (RMK00513) | 訂單:2508DFD041/002 CCQC <品檢備註> 事項如下 . 1.本單若塗裝背面漆一律改為REVERSE COATING 例外訂單如下敘述 (RMK00163) . 2.例外訂單為R字頭超低光澤與PVDF (＞25μ)，背面漆可改 NATURE COATING，但搭配底漆避免遮蓋性不佳 (RMK00163) . 1.PPGL 用途 大宗浪板 (國內) COA034為偏薄設定,由冷軋厚度設定確認 (RMK00513) . 1.1.訂單 AC 鍍鋅厚度公差管制0.52mm ± 0.10 (冷軋厚度設定 0.461mm) (RMK00513) . 1.2.訂單 AC 鍍鋅厚度公差管制0.42mm ± 0.10 (冷軋厚度設定 0.363mm) (RMK00513) | 訂單:2508DFD041/002 TOL 無 <生產備註> 事項 | 【疊放】出口每顆鋼捲貼紅色 " 禁止疊放 " 貼紙，如果有套桶S最多2層^^/CC1/CC2/ <<.E_CHIN 2025/08/12 10:18.>> | 訂單 2508DFD041/002 修改記錄如下: 20250811 16:04:46 (25028) 退火碼: >> S1, 用途碼: >> COA034, 背面標示: >> C840, 訂單背面顏色(五碼): >> BW746, 背面漆膜厚: >> NOM, 背面漆塗漆型式幾塗幾烤: >> 1, 鉻酸鹽: >> Z, 訂單厚度: >> 0.52, 訂單重: >> 30, 重量容許率(下限): >> 10, 重量容許率(上限): >> 10, 訂單寬度: >> 914, 鍍製方式: >> AC, 鋼捲內徑: >> 508, 鋼捲下限重: >> 3, 鋼捲上限重: >> 5, 壓花條件碼: >> -, 表面花紋: >> R, 綠色識別碼: >> -, 印刷輥號: >> -, 產品代碼: >> PPGL, 皮膜碼: >> -, 單位別: >> M, 油品種類: >> Z, 塗油量: >> Z, 包裝代碼: >> D4 , 保護膜碼: >> -, 客戶試片取樣型式: >> -, 調質碼: >> S, 套筒碼: >> N , 規格: >> CGLC-10, 製造標準: >> SYSCO, 表面處理劑種類: >> Z, 表面處理劑塗佈量: >> Z, 伸長率測試: >> N, 硬度測試碼: >> N, 抗拉強度測試: >> N, 降伏強度測試: >> N, 厚度變異: >> -7.3, 訂單正面顏色(五碼): >> 1Y316, 正面漆膜厚: >> NOM, 正面漆塗漆型式幾塗幾烤: >> 2, 修邊碼: >> Y, 重量碼: >> AW, 鋼捲捲向: >> I, 鍍層碼: >> AZ100, | H:厚度偏薄
PPGL | 2508DFD041/003 | 1. 提醒：訂單厚度＜0.261，若BK 膜厚＞20U必須與TDCC討論。確認OK可不用理會 (OFP00332)-{.不符.} | 1. 部分大陸料含B元素超過CNS規範管制，故請原料CNS規範之訂單不要配大陸料 (OFP00684)-{.不符.} | 1. 訂單若有厚度變異，冷軋厚度公差比照烤漆計算公式 , 但最小為 1/2 公差做設定 (OFP00254)-{.不符.} 2. 提醒：訂單厚度＜0.261，若BK 膜厚＞20U必須與TDCC討論。確認OK可不用理會 (OFP00332)-{.不符.} 3. "偏薄要求訂單" 鍍後厚度減 鍍後厚度下限需大於 0.02 MM,以免發生厚度不足狀況 (OFP00369)-{.不符.} 4. 部分大陸料含B元素超過CNS規範管制，故請原料CNS規範之訂單不要配大陸料 (OFP00684)-{.不符.} 5. 用途別對應選配碼不符 (用途碼:COR004, 選配碼:- 不符)(OFP00030)-{.不符.} | 訂單:2508DFD041/003 CPL <生產備註> 事項如下 . 除HGI/ HGL 訂單邊緣不噴油. 其餘皆側緣噴油 (RMK00285) . CNS AZ50 鍍層相當於 SYSCO AZ050 鍍層 (RMK00294) | 訂單:2508DFD041/003 CR1 <生產備註> 事項如下 . CNS AZ50 鍍層相當於 SYSCO AZ050 鍍層 (RMK00294) | 訂單:2508DFD041/003 CR2 <生產備註> 事項如下 . CNS AZ50 鍍層相當於 SYSCO AZ050 鍍層 (RMK00294) | 訂單:2508DFD041/003 CG1 <生產備註> 事項如下 . CNS AZ50 鍍層相當於 SYSCO AZ050 鍍層 (RMK00294) | 訂單:2508DFD041/003 CG2 <生產備註> 事項如下 . CNS AZ50 鍍層相當於 SYSCO AZ050 鍍層 (RMK00294) | 訂單:2508DFD041/003 CC1 <生產備註> 事項如下 . 若冷軋厚度≦0.3MM,且未加鋼套筒,請出口主操加貼"請勿堆疊"標籤 (RMK00070) . 1.本單若塗裝背面漆一律改為REVERSE COATING 例外訂單如下敘述 (RMK00163) . 2.例外訂單為R字頭超低光澤與PVDF (＞25μ)，背面漆可改 NATURE COATING，但搭配底漆避免遮蓋性不佳 (RMK00163) . ★品檢注意！JIS&CNS 訂單必須每滿50噸一定要再做一次TEST (RMK00259) . ** 正面噴字需管制在距板邊30mm內, 頭板、降速看板及尾板需量測噴字距板邊距離, NG時請暫留。 (RMK00358) . 【品檢】屋頂背板鋼捲缺陷之處理原則如下: (RMK00358) . 【品檢】1.鋼捲中間部份嚴重明顯缺陷(如塗佈不均,浮色,烘烤過度等目視明顯缺陷)一律不允許折讓處理,請先暫留鋼捲,並詳實記錄缺陷. (RMK00358) . 【品檢】2.外圈缺陷一律切除. (RMK00358) . 【品檢】3.內圈缺陷低於10米折讓處理,超過10米送RCL缺陷切除 (RMK00358) . 請參考歷史塗裝條件對應色差值，調整1W0862單一MASS(不含底漆)以不低於標準 85%為底線，以達到△ L 管制±0.5 以內的目標 (RMK00399) . 【抽氣量】白色系在CC1生產時,FINISH抽氣量請設定250,如生產中發生色差b值異常升高,請股長再加大抽氣量因應 (RMK00560) . 【背標正面噴印塗裝黏度】正面噴字之1W0862產品，其1W0862黏度需要45秒↑，避免噴字拖痕 (RMK00628) | 訂單:2508DFD041/003 CC2 <生產備註> 事項如下 . 若冷軋厚度≦0.3MM,且未加鋼套筒,請出口主操加貼"請勿堆疊"標籤 (RMK00070) . 1.本單若塗裝背面漆一律改為REVERSE COATING 例外訂單如下敘述 (RMK00163) . 2.例外訂單為R字頭超低光澤與PVDF (＞25μ)，背面漆可改 NATURE COATING，但搭配底漆避免遮蓋性不佳 (RMK00163) . ★品檢注意！JIS&CNS 訂單必須每滿50噸一定要再做一次TEST (RMK00259) . ** 正面噴字需管制在距板邊30mm內, 頭板、降速看板及尾板需量測噴字距板邊距離, NG時請暫留。 (RMK00358) . 【品檢】屋頂背板鋼捲缺陷之處理原則如下: (RMK00358) . 【品檢】1.鋼捲中間部份嚴重明顯缺陷(如塗佈不均,浮色,烘烤過度等目視明顯缺陷)一律不允許折讓處理,請先暫留鋼捲,並詳實記錄缺陷. (RMK00358) . 【品檢】2.外圈缺陷一律切除. (RMK00358) . 【品檢】3.內圈缺陷低於10米折讓處理,超過10米送RCL缺陷切除 (RMK00358) . 請參考歷史塗裝條件對應色差值，調整1W0862單一MASS(不含底漆)以不低於標準 85%為底線，以達到△ L 管制±0.5 以內的目標 (RMK00399) . 【抽氣量】白色系在CC1生產時,FINISH抽氣量請設定250,如生產中發生色差b值異常升高,請股長再加大抽氣量因應 (RMK00560) . 【背標正面噴印塗裝黏度】正面噴字之1W0862產品，其1W0862黏度需要45秒↑，避免噴字拖痕 (RMK00628) | 訂單:2508DFD041/003 RCL 無 <生產備註> 事項 | 訂單:2508DFD041/003 CCPK 無 <生產備註> 事項 | 訂單:2508DFD041/003 CGQC <品檢備註> 事項如下 . CNS AZ50 鍍層相當於 SYSCO AZ050 鍍層 (RMK00294) | 訂單:2508DFD041/003 CCQC <品檢備註> 事項如下 . 1.本單若塗裝背面漆一律改為REVERSE COATING 例外訂單如下敘述 (RMK00163) . 2.例外訂單為R字頭超低光澤與PVDF (＞25μ)，背面漆可改 NATURE COATING，但搭配底漆避免遮蓋性不佳 (RMK00163) . ★品檢注意！JIS&CNS 訂單必須每滿50噸一定要再做一次TEST (RMK00259) . ** 正面噴字需管制在距板邊30mm內, 頭板、降速看板及尾板需量測噴字距板邊距離, NG時請暫留。 (RMK00358) . 【品檢】屋頂背板鋼捲缺陷之處理原則如下: (RMK00358) . 【品檢】1.鋼捲中間部份嚴重明顯缺陷(如塗佈不均,浮色,烘烤過度等目視明顯缺陷)一律不允許折讓處理,請先暫留鋼捲,並詳實記錄缺陷. (RMK00358) . 【品檢】2.外圈缺陷一律切除. (RMK00358) . 【品檢】3.內圈缺陷低於10米折讓處理,超過10米送RCL缺陷切除 (RMK00358) . 請參考歷史塗裝條件對應色差值，調整1W0862單一MASS(不含底漆)以不低於標準 85%為底線，以達到△ L 管制±0.5 以內的目標 (RMK00399) . 【背標正面噴印塗裝黏度】正面噴字之1W0862產品，其1W0862黏度需要45秒↑，避免噴字拖痕 (RMK00628) | 訂單:2508DFD041/003 TOL 無 <生產備註> 事項 |  | 訂單 2508DFD041/003 修改記錄如下: 20250811 16:04:49 (25028) 退火碼: >> S1, 用途碼: >> COR004, 背面標示: >> CT01, 訂單背面顏色(五碼): >> BW736, 背面漆膜厚: >> NOM, 背面漆塗漆型式幾塗幾烤: >> 1, 鉻酸鹽: >> Z, 訂單厚度: >> 0.216, 訂單重: >> 60, 重量容許率(下限): >> 10, 重量容許率(上限): >> 10, 訂單寬度: >> 830, 鍍製方式: >> BC, 鋼捲內徑: >> 508, 鋼捲下限重: >> 3, 鋼捲上限重: >> 5, 壓花條件碼: >> -, 表面花紋: >> R, 綠色識別碼: >> -, 印刷輥號: >> -, 產品代碼: >> PPGL, 皮膜碼: >> -, 單位別: >> M, 油品種類: >> Z, 塗油量: >> Z, 包裝代碼: >> D4 , 保護膜碼: >> -, 客戶試片取樣型式: >> -, 調質碼: >> S, 套筒碼: >> P , 規格: >> CGLCC-10, 製造標準: >> CNS, 表面處理劑種類: >> Z, 表面處理劑塗佈量: >> Z, 伸長率測試: >> N, 硬度測試碼: >> N, 抗拉強度測試: >> N, 降伏強度測試: >> N, 厚度變異: >> -8, 訂單正面顏色(五碼): >> 1W086, 正面漆膜厚: >> NOM, 正面漆塗漆型式幾塗幾烤: >> 2, 修邊碼: >> Y, 重量碼: >> AW, 鋼捲捲向: >> I, 鍍層碼: >> AZ50, | H:厚度偏薄
PPGL | 2508DFD042/001 |  | 1. 部分大陸料含B元素超過CNS規範管制，故請原料CNS規範之訂單不要配大陸料 (OFP00684)-{.不符.} | 1. 訂單若有厚度變異，冷軋厚度公差比照烤漆計算公式 , 但最小為 1/2 公差做設定 (OFP00254)-{.不符.} 2. "偏薄要求訂單" 鍍後厚度減 鍍後厚度下限需大於 0.02 MM,以免發生厚度不足狀況 (OFP00369)-{.不符.} 3. 部分大陸料含B元素超過CNS規範管制，故請原料CNS規範之訂單不要配大陸料 (OFP00684)-{.不符.} | 訂單:2508DFD042/001 CPL <生產備註> 事項如下 . 除HGI/ HGL 訂單邊緣不噴油. 其餘皆側緣噴油 (RMK00285) | 訂單:2508DFD042/001 CR1 <生產備註> 事項如下 . 完軋寬度超出管制值上限≦2mm時,冷軋繼續生產並填寫品質異常通報單給鍍鋅線,以便調整張力與板溫 (RMK00278) | 訂單:2508DFD042/001 CR2 <生產備註> 事項如下 . 完軋寬度超出管制值上限≦2mm時,冷軋繼續生產並填寫品質異常通報單給鍍鋅線,以便調整張力與板溫 (RMK00278) | 訂單:2508DFD042/001 CG1 <生產備註> 事項如下 . 平板類,鍍鋅生產時SKIN PASS & T/L 請依據鍍鋅標準規定生產 (RMK00100) . 鍍鋅表面不可有鋅痕、壓痕、凹陷、及刮傷 、應變痕等。 (RMK00100) . 出口鋼捲盤捲後目視不允許有鼓起. (RMK00100) | 訂單:2508DFD042/001 CG2 <生產備註> 事項如下 . 平板類,鍍鋅生產時SKIN PASS & T/L 請依據鍍鋅標準規定生產 (RMK00100) . 鍍鋅表面不可有鋅痕、壓痕、凹陷、及刮傷 、應變痕等。 (RMK00100) . 出口鋼捲盤捲後目視不允許有鼓起. (RMK00100) | 訂單:2508DFD042/001 CC1 <生產備註> 事項如下 . 1.本單若塗裝背面漆一律改為REVERSE COATING 例外訂單如下敘述 (RMK00163) . 2.例外訂單為R字頭超低光澤與PVDF (＞25μ)，背面漆可改 NATURE COATING，但搭配底漆避免遮蓋性不佳 (RMK00163) . ★品檢注意！JIS&CNS 訂單必須每滿50噸一定要再做一次TEST (RMK00259) | 訂單:2508DFD042/001 CC2 <生產備註> 事項如下 . 1.本單若塗裝背面漆一律改為REVERSE COATING 例外訂單如下敘述 (RMK00163) . 2.例外訂單為R字頭超低光澤與PVDF (＞25μ)，背面漆可改 NATURE COATING，但搭配底漆避免遮蓋性不佳 (RMK00163) . ★品檢注意！JIS&CNS 訂單必須每滿50噸一定要再做一次TEST (RMK00259) | 訂單:2508DFD042/001 RCL 無 <生產備註> 事項 | 訂單:2508DFD042/001 CCPK 無 <生產備註> 事項 | 訂單:2508DFD042/001 CGQC 無 <品檢備註> 事項 | 訂單:2508DFD042/001 CCQC <品檢備註> 事項如下 . 1.本單若塗裝背面漆一律改為REVERSE COATING 例外訂單如下敘述 (RMK00163) . 2.例外訂單為R字頭超低光澤與PVDF (＞25μ)，背面漆可改 NATURE COATING，但搭配底漆避免遮蓋性不佳 (RMK00163) . ★品檢注意！JIS&CNS 訂單必須每滿50噸一定要再做一次TEST (RMK00259) | 訂單:2508DFD042/001 TOL 無 <生產備註> 事項 |  | 訂單 2508DFD042/001 修改記錄如下: 20250811 17:00:58 (22030) 退火碼: >> S1, 用途碼: >> CIA008, 背面標示: >> C814, 訂單背面顏色(五碼): >> BW73Y, 背面漆膜厚: >> 12.5, 背面漆塗漆型式幾塗幾烤: >> 2, 鉻酸鹽: >> Z, 訂單厚度: >> 0.52, 訂單重: >> 300, 重量容許率(下限): >> 10, 重量容許率(上限): >> 10, 訂單寬度: >> 914, 鍍製方式: >> AC, 鋼捲內徑: >> 508, 鋼捲下限重: >> 3, 鋼捲上限重: >> 5, 壓花條件碼: >> -, 表面花紋: >> R, 綠色識別碼: >> -, 印刷輥號: >> -, 產品代碼: >> PPGL, 皮膜碼: >> -, 單位別: >> M, 油品種類: >> Z, 塗油量: >> Z, 包裝代碼: >> D2 , 保護膜碼: >> -, 客戶試片取樣數量: >> 0, 客戶試片取樣型式: >> -, 調質碼: >> S, 套筒碼: >> R , 規格: >> CGLC400-20, 製造標準: >> CNS, 表面處理劑種類: >> Z, 表面處理劑塗佈量: >> Z, 伸長率測試: >> N, 硬度測試碼: >> N, 抗拉強度測試: >> N, 降伏強度測試: >> N, 厚度變異: >> -1.4, 訂單正面顏色(五碼): >> SY356, 正面漆膜厚: >> 25, 正面漆塗漆型式幾塗幾烤: >> 2, 修邊碼: >> Y, 重量碼: >> AW, 鋼捲捲向: >> I, 鍍層碼: >> AZ150, | H:厚度偏薄
PPGL | 2508DFD043/001 | 1. 因鋼套桶因縫接處容易對鋼捲產生轉印，所以請確認客戶是否知悉轉印風險 (OFP00256)-{.不符.} | 1. 因機械性質與加工成型問題, HRD3材質其軋延率需≧70% (OFP00143)-{.不符.} | 1. 因機械性質與加工成型問題, HRD3材質其軋延率需≧70% (OFP00143)-{.不符.} 2. 因鋼套桶因縫接處容易對鋼捲產生轉印，所以請確認客戶是否知悉轉印風險 (OFP00256)-{.不符.} 3. DQ 料針對 JIS CNS SYSCO 底材規格請重算重抓提醒 (OFP00346)-{.不符.} 4. DQ CR1修邊寬度+10MM,CR2修邊寬度+9MM (OFP00681)-{.不符.} | 訂單:2508DFD043/001 CPL <生產備註> 事項如下 . 此規格為 HRD3/HRD3N 熱軋原料,請 CPL 注意修邊狀況. (RMK00042) . 請CPL確認修邊寬度, 如超過熱軋寬度則降速生產, 以防止板偏殘剪與局部未修邊. (RMK00189) . 除HGI/ HGL 訂單邊緣不噴油. 其餘皆側緣噴油 (RMK00285) . HRD3系列材質(HRD3M, HRD3N等)，請CPL出口協助取板，每張排程取1片(30公分x全寬)-搭接鋼捲除外，謝謝! (RMK00582) | 訂單:2508DFD043/001 CR1 <生產備註> 事項如下 . 生產材質為DQ料,MILL可生產為小邊波, 但CGL不接受大邊波與中波.-請注意! (RMK00042) . DQ 產品 冷軋產出寬度 , 超寬 ≦ 3 mm 時請寫品質通報單後放行 (RMK00042) . 冷軋鋼捲內圈請以薄板內圈捲取模式捲取, 避免完軋後鋼捲凹陷. (RMK00298) . 軋延 DQ 材質鋼捲時，每 PASS 線速度最大 600 mpm (降低邊緣鋸齒狀程度) (RMK00385) | 訂單:2508DFD043/001 CR2 <生產備註> 事項如下 . 生產材質為DQ料,MILL可生產為小邊波, 但CGL不接受大邊波與中波.-請注意! (RMK00042) . DQ 產品 冷軋產出寬度 , 超寬 ≦ 3 mm 時請寫品質通報單後放行 (RMK00042) . 冷軋鋼捲內圈請以薄板內圈捲取模式捲取, 避免完軋後鋼捲凹陷. (RMK00298) . 軋延 DQ 材質鋼捲時，每 PASS 線速度最大 600 mpm (降低邊緣鋸齒狀程度) (RMK00385) | 訂單:2508DFD043/001 CG1 <生產備註> 事項如下 . 平板類,鍍鋅生產時SKIN PASS & T/L 請依據鍍鋅標準規定生產 (RMK00100) . 鍍鋅表面不可有鋅痕、壓痕、凹陷、及刮傷 、應變痕等。 (RMK00100) . 出口鋼捲盤捲後目視不允許有鼓起. (RMK00100) . 瓦形屋頂用 注意鍍層控制範圍：min=標準值，Max=標準值+30 (RMK00103) . 因成形性需求故鍍層量有上限管制，排程變換前後一顆分切請U3暫留，待產線確認鍍層量後再行處置。 (RMK00103) | 訂單:2508DFD043/001 CG2 <生產備註> 事項如下 . 平板類,鍍鋅生產時SKIN PASS & T/L 請依據鍍鋅標準規定生產 (RMK00100) . 鍍鋅表面不可有鋅痕、壓痕、凹陷、及刮傷 、應變痕等。 (RMK00100) . 出口鋼捲盤捲後目視不允許有鼓起. (RMK00100) . 瓦形屋頂用 注意鍍層控制範圍：min=標準值，Max=標準值+30 (RMK00103) . 因成形性需求故鍍層量有上限管制，排程變換前後一顆分切請U3暫留，待產線確認鍍層量後再行處置。 (RMK00103) | 訂單:2508DFD043/001 CC1 <生產備註> 事項如下 . 若冷軋厚度≦0.3MM,且未加鋼套筒,請出口主操加貼"請勿堆疊"標籤 (RMK00070) . 超低光澤產品,色差計塗佈量依據5+20U為基準。RYF89 以5+22U為基準。 (RMK00103) . 請出口人員貼上"請勿堆疊"紅色標簽. (RMK00103) . R字頭色碼因色差對膜厚極其敏感，MASS目標102%~115%之間. (RMK00103) . R字頭色碼塗佈量須在20U以上,不然會有白色點狀(繩紋),已被客戶訴賠. (RMK00103) . 捲起單位張力請加大至 5.5（有另行備註要求張力設定時，依另行備註需求設定）） (RMK00103) . 1.本單若塗裝背面漆一律改為REVERSE COATING 例外訂單如下敘述 (RMK00163) . 2.例外訂單為R字頭超低光澤與PVDF (＞25μ)，背面漆可改 NATURE COATING，但搭配底漆避免遮蓋性不佳 (RMK00163) . 本色容易有色差，尚未找到解決對策前，必須塗料商到場協助。 (RMK00223) . 以下顏色不用會同:RYB172 , RYB192, RWB372 ,RYB972 (RMK00223) . ★品檢注意！JIS&CNS 訂單必須每滿50噸一定要再做一次TEST (RMK00259) . 1.此為NEO塗料,色差計請用有"(20150105)"的標準樣檔名確認色差值,找不到檔案時請通知TED工程師，分機#321 (RMK00343) . 2.色差放行標準為ΔL、Δa、Δb≦±0.6,光澤放行標準放寬到7以下放行,目視色差不管制 (RMK00343) . 2015年發生過訴賠。請出口使用鋼套桶前請檢查焊接處，以免捲取後產生折痕 (RMK00381) | 訂單:2508DFD043/001 CC2 <生產備註> 事項如下 . 若冷軋厚度≦0.3MM,且未加鋼套筒,請出口主操加貼"請勿堆疊"標籤 (RMK00070) . 超低光澤產品,色差計塗佈量依據5+20U為基準。RYF89 以5+22U為基準。 (RMK00103) . 請出口人員貼上"請勿堆疊"紅色標簽. (RMK00103) . R字頭色碼因色差對膜厚極其敏感，MASS目標102%~115%之間. (RMK00103) . R字頭色碼塗佈量須在20U以上,不然會有白色點狀(繩紋),已被客戶訴賠. (RMK00103) . 1.本單若塗裝背面漆一律改為REVERSE COATING 例外訂單如下敘述 (RMK00163) . 2.例外訂單為R字頭超低光澤與PVDF (＞25μ)，背面漆可改 NATURE COATING，但搭配底漆避免遮蓋性不佳 (RMK00163) . 本色容易有色差，尚未找到解決對策前，必須塗料商到場協助。 (RMK00223) . 以下顏色不用會同:RYB172 , RYB192, RWB372 ,RYB972 (RMK00223) . ★品檢注意！JIS&CNS 訂單必須每滿50噸一定要再做一次TEST (RMK00259) . 1.此為NEO塗料,色差計請用有"(20150105)"的標準樣檔名確認色差值,找不到檔案時請通知TED工程師，分機#321 (RMK00343) . 2.色差放行標準為ΔL、Δa、Δb≦±0.6,光澤放行標準放寬到7以下放行,目視色差不管制 (RMK00343) . 2015年發生過訴賠。請出口使用鋼套桶前請檢查焊接處，以免捲取後產生折痕 (RMK00381) | 訂單:2508DFD043/001 RCL <生產備註> 事項如下 . 冷軋鋼捲內圈請以薄板內圈捲取模式捲取, 避免完軋後鋼捲凹陷. (RMK00298) | 訂單:2508DFD043/001 CCPK 無 <生產備註> 事項 | 訂單:2508DFD043/001 CGQC <品檢備註> 事項如下 . 瓦形屋頂用 注意鍍層控制範圍：min=標準值，Max=標準值+30 (RMK00103) | 訂單:2508DFD043/001 CCQC <品檢備註> 事項如下 . 超低光澤產品,色差計塗佈量依據5+20U為基準。RYF89 以5+22U為基準。 (RMK00103) . R字頭色碼因色差對膜厚極其敏感，MASS目標102%~115%之間. (RMK00103) . 1.本單若塗裝背面漆一律改為REVERSE COATING 例外訂單如下敘述 (RMK00163) . 2.例外訂單為R字頭超低光澤與PVDF (＞25μ)，背面漆可改 NATURE COATING，但搭配底漆避免遮蓋性不佳 (RMK00163) . 本色容易有色差，尚未找到解決對策前，必須塗料商到場協助。 (RMK00223) . 以下顏色不用會同:RYB172 , RYB192, RWB372 ,RYB972 (RMK00223) . ★品檢注意！JIS&CNS 訂單必須每滿50噸一定要再做一次TEST (RMK00259) . 1.此為NEO塗料,色差計請用有"(20150105)"的標準樣檔名確認色差值,找不到檔案時請通知TED工程師，分機#321 (RMK00343) . 2.色差放行標準為ΔL、Δa、Δb≦±0.6,光澤放行標準放寬到7以下放行,目視色差不管制 (RMK00343) | 訂單:2508DFD043/001 TOL 無 <生產備註> 事項 |  | 訂單 2508DFD043/001 修改記錄如下: 20250812 08:23:09 (24025) 退火碼: >> D3, 用途碼: >> CIA008, 背面標示: >> C844, 訂單背面顏色(五碼): >> BW73N, 背面漆膜厚: >> NOM, 背面漆塗漆型式幾塗幾烤: >> 2, 鉻酸鹽: >> Z, 訂單厚度: >> 0.286, 訂單重: >> 20, 重量容許率(下限): >> 10, 重量容許率(上限): >> 10, 訂單寬度: >> 1003, 鍍製方式: >> BC, 鋼捲內徑: >> 508, 鋼捲下限重: >> 3, 鋼捲上限重: >> 5, 壓花條件碼: >> -, 表面花紋: >> R, 綠色識別碼: >> -, 印刷輥號: >> -, 產品代碼: >> PPGL, 皮膜碼: >> -, 單位別: >> M, 油品種類: >> Z, 塗油量: >> Z, 包裝代碼: >> D2 , 保護膜碼: >> -, 客戶試片取樣型式: >> -, 調質碼: >> S, 套筒碼: >> S , 規格: >> CGLCD-20, 製造標準: >> CNS, 表面處理劑種類: >> Z, 表面處理劑塗佈量: >> Z, 伸長率測試: >> N, 硬度測試碼: >> N, 抗拉強度測試: >> N, 降伏強度測試: >> N, 厚度變異: >> 0, 訂單正面顏色(五碼): >> RYB17, 正面漆膜厚: >> 25, 正面漆塗漆型式幾塗幾烤: >> 2, 修邊碼: >> Y, 重量碼: >> AW, 鋼捲捲向: >> I, 鍍層碼: >> AZ150, | *: | [訂單訊息通知] 2025/08/14 上午 10:31:22 *** (張芬芬 >> 通知 >> Lynn Hsu, Winnie Chang, Emily Hong, XinYi Wu, Edwy Chin, YuLung Kung, B.S. Wan, Y.L. Liu, Julian Liu, Sony Su, YunTung Li) 訊息 : 少於40噸小量加價每噸1200元, 請問要買40噸嗎? [訂單訊息通知] 2025/08/15 上午 09:32:04 *** (張芬芬 >> 通知 >> Lynn Hsu, Winnie Chang, Emily Hong, XinYi Wu, Edwy Chin, YuLung Kung, B.S. Wan, Y.L. Liu, Julian Liu, Sony Su, YunTung Li) 訊息 : 原鋼交期預計 9/25
PPGL | 2508DFD044/001 | 1. 單捲限重檢核 (原料重:16~21, 分切困難:16.80~17.50,20.00~21.00, 單捲限重:2.50~2.80)(OFP00031)-{.不符.} | 1. 烤漆產品"門板"類...指定使用CSC或DS用料，切勿用其它料源 (OFP00129)-{.不符.} 2. 提醒：格來德捲門 CGLC400 投SAE1012料。訂單0.45（CR=0.455) HR=2.52 軋延率 82％。確認OK可不用理會 (OFP00371)-{.不符.} 3. 部分大陸料含B元素超過CNS規範管制，故請原料CNS規範之訂單不要配大陸料 (OFP00684)-{.不符.} | 1. 備註：XXXXX 標準MASS=XXX 為生產與品管依據。排程MASS為請購用不用理會 (OFP00293)-{.不符.} 2. 提醒：格來德捲門 CGLC400 投SAE1012料。訂單0.45（CR=0.455) HR=2.52 軋延率 82％。確認OK可不用理會 (OFP00371)-{.不符.} 3. 【提醒】！本單為直立式包裝，嚴禁鍍鋅或烤漆後以STAGGER捲取 (OFP00451)-{.不符.} 4. 部分大陸料含B元素超過CNS規範管制，故請原料CNS規範之訂單不要配大陸料 (OFP00684)-{.不符.} | 訂單:2508DFD044/001 CPL <生產備註> 事項如下 . 指定使用CSC或中龍或者日本用料，切勿用其它料源。會訴賠... (RMK00241) . 除HGI/ HGL 訂單邊緣不噴油. 其餘皆側緣噴油 (RMK00285) | 訂單:2508DFD044/001 CR1 <生產備註> 事項如下 . 指定使用CSC或中龍或者日本用料，切勿用其它料源。會訴賠... (RMK00241) . 完軋寬度超出管制值上限≦2mm時,冷軋繼續生產並填寫品質異常通報單給鍍鋅線,以便調整張力與板溫 (RMK00278) | 訂單:2508DFD044/001 CR2 <生產備註> 事項如下 . 指定使用CSC或中龍或者日本用料，切勿用其它料源。會訴賠... (RMK00241) . 完軋寬度超出管制值上限≦2mm時,冷軋繼續生產並填寫品質異常通報單給鍍鋅線,以便調整張力與板溫 (RMK00278) | 訂單:2508DFD044/001 CG1 <生產備註> 事項如下 . ★ SKP+T/L 的 EL％總和 CQ ＞0.8％,材質SAE1012＞0.6 ％ --->一定要達到不然會訴賠★ (RMK00241) . 指定使用CSC或中龍或者日本用料，切勿用其它料源。會訴賠... (RMK00241) . 因為SKP+T/L 的 EL％總和 CQ ＞0.8％,材質SAE1012＞0.6 ％以上時，烤漆品檢測試Fluting 會NG降級 (RMK00241) . 若SKP+T/L 的 EL％總和 CQ ＞0.8％,材質SAE1012＞0.6 ％ 未能符合，反應給下製程與TED工程師 (RMK00241) | 訂單:2508DFD044/001 CG2 <生產備註> 事項如下 . ★ SKP+T/L 的 EL％總和 CQ ＞0.8％,材質SAE1012＞0.6 ％ --->一定要達到不然會訴賠★ (RMK00241) . 指定使用CSC或中龍或者日本用料，切勿用其它料源。會訴賠... (RMK00241) . 因為SKP+T/L 的 EL％總和 CQ ＞0.8％,材質SAE1012＞0.6 ％以上時，烤漆品檢測試Fluting 會NG降級 (RMK00241) . 若SKP+T/L 的 EL％總和 CQ ＞0.8％,材質SAE1012＞0.6 ％ 未能符合，反應給下製程與TED工程師 (RMK00241) | 訂單:2508DFD044/001 CC1 <生產備註> 事項如下 . 【MASS】BY60T 標準MASS=60+180=240 為生產與品管依據。排程MASS為請購用不用理會 (RMK-E_CHIN) . 【分切】因用戶端的大天車裁撤，因此必須降低最大限重；最後一顆分切鋼捲，若是超過3.2噸，再次分切成2顆1噸多的小鋼捲，重量低於訂單限重客戶也願意一級品接受。 (RMK-E_CHIN) . 1.本單若塗裝背面漆一律改為REVERSE COATING 例外訂單如下敘述 (RMK00163) . 2.例外訂單為R字頭超低光澤與PVDF (＞25μ)，背面漆可改 NATURE COATING，但搭配底漆避免遮蓋性不佳 (RMK00163) . 請注意面漆（扣除底漆mass）mass必須≧90％ STD MASS (訂單有耐磨耗需求) (RMK00214) . 每顆母鋼捲 留烤漆板 全寬*30CM*1片 並註明(1)鋼捲號碼(2)耐磨耗 給實驗室做耐磨耗試驗.請浮貼三張標籤！ (RMK00214) . 一般CQ T/L EL％目標0.1％，視板面或狀況可做調整--->不然下製程會發生FLUTING會訴賠 (RMK00241) . ★本產品因訴賠過，一定得做 Fluting TEST，線上EL％有調整時需再確認★ (RMK00241) . ★品檢注意！JIS&CNS 訂單必須每滿50噸一定要再做一次TEST (RMK00259) . 【捲取】注意！本單為直立式包裝。禁用STAGGER捲取送包裝！送RCL重處理例外。 (RMK00512) | 訂單:2508DFD044/001 CC2 <生產備註> 事項如下 . 【MASS】BY60T 標準MASS=60+180=240 為生產與品管依據。排程MASS為請購用不用理會 (RMK-E_CHIN) . 【分切】因用戶端的大天車裁撤，因此必須降低最大限重；最後一顆分切鋼捲，若是超過3.2噸，再次分切成2顆1噸多的小鋼捲，重量低於訂單限重客戶也願意一級品接受。 (RMK-E_CHIN) . 1.本單若塗裝背面漆一律改為REVERSE COATING 例外訂單如下敘述 (RMK00163) . 2.例外訂單為R字頭超低光澤與PVDF (＞25μ)，背面漆可改 NATURE COATING，但搭配底漆避免遮蓋性不佳 (RMK00163) . 請注意面漆（扣除底漆mass）mass必須≧90％ STD MASS (訂單有耐磨耗需求) (RMK00214) . 每顆母鋼捲 留烤漆板 全寬*30CM*1片 並註明(1)鋼捲號碼(2)耐磨耗 給實驗室做耐磨耗試驗.請浮貼三張標籤！ (RMK00214) . 一般CQ T/L EL％目標0.1％，視板面或狀況可做調整--->不然下製程會發生FLUTING會訴賠 (RMK00241) . ★本產品因訴賠過，一定得做 Fluting TEST，線上EL％有調整時需再確認★ (RMK00241) . ★品檢注意！JIS&CNS 訂單必須每滿50噸一定要再做一次TEST (RMK00259) . 【捲取】注意！本單為直立式包裝。禁用STAGGER捲取送包裝！送RCL重處理例外。 (RMK00512) | 訂單:2508DFD044/001 RCL <生產備註> 事項如下 . 【捲取】注意！本單為直立式包裝。禁用STAGGER捲取送包裝！送RCL重處理例外。 (RMK00512) | 訂單:2508DFD044/001 CCPK 無 <生產備註> 事項 | 訂單:2508DFD044/001 CGQC 無 <品檢備註> 事項 | 訂單:2508DFD044/001 CCQC <品檢備註> 事項如下 . 【MASS】BY60T 標準MASS=60+180=240 為生產與品管依據。排程MASS為請購用不用理會 (RMK-E_CHIN) . 【分切】因用戶端的大天車裁撤，因此必須降低最大限重；最後一顆分切鋼捲，若是超過3.2噸，再次分切成2顆1噸多的小鋼捲，重量低於訂單限重客戶也願意一級品接受。 (RMK-E_CHIN) . 1.本單若塗裝背面漆一律改為REVERSE COATING 例外訂單如下敘述 (RMK00163) . 2.例外訂單為R字頭超低光澤與PVDF (＞25μ)，背面漆可改 NATURE COATING，但搭配底漆避免遮蓋性不佳 (RMK00163) . 請注意面漆（扣除底漆mass）mass必須≧90％ STD MASS (訂單有耐磨耗需求) (RMK00214) . 每顆母鋼捲 留烤漆板 全寬*30CM*1片 並註明(1)鋼捲號碼(2)耐磨耗 給實驗室做耐磨耗試驗.請浮貼三張標籤！ (RMK00214) . ★本產品因訴賠過，一定得做 Fluting TEST，線上EL％有調整時需再確認★ (RMK00241) . ★品檢注意！JIS&CNS 訂單必須每滿50噸一定要再做一次TEST (RMK00259) . 【捲取】注意！本單為直立式包裝。禁用STAGGER捲取送包裝！送RCL重處理例外。 (RMK00512) | 訂單:2508DFD044/001 TOL 無 <生產備註> 事項 | 【分切】因用戶端的大天車裁撤，因此必須降低最大限重；最後一顆分切鋼捲，若是超過3.2噸，再次分切成2顆1噸多的小鋼捲，重量低於訂單限重客戶也願意一級品接受。^^/CC1/CC2/CCQC/ <<.E_CHIN 2025/08/18 09:47.>> 【MASS】BY60T 標準MASS=60+180=240 為生產與品管依據。排程MASS為請購用不用理會^^/CC1/CC2/CCQC/^^ <<.E_CHIN 2025/08/18 10:01.>> | 訂單 2508DFD044/001 修改記錄如下: 20250814 11:38:11 (93025) 退火碼: >> S1, 用途碼: >> COA010, 背面標示: >> C845, 訂單背面顏色(五碼): >> BY60T, 背面漆膜厚: >> NOM, 背面漆塗漆型式幾塗幾烤: >> 2, 鉻酸鹽: >> Z, 訂單厚度: >> 0.45, 訂單重: >> 30, 重量容許率(下限): >> 10, 重量容許率(上限): >> 10, 訂單寬度: >> 960, 鍍製方式: >> BC, 鋼捲內徑: >> 508, 鋼捲下限重: >> 2.5, 鋼捲上限重: >> 2.8, 壓花條件碼: >> -, 表面花紋: >> R, 綠色識別碼: >> -, 印刷輥號: >> -, 產品代碼: >> PPGL, 皮膜碼: >> -, 單位別: >> M, 油品種類: >> Z, 塗油量: >> Z, 包裝代碼: >> D7 , 保護膜碼: >> -, 客戶試片取樣型式: >> -, 調質碼: >> S, 套筒碼: >> P , 規格: >> CGLC400-20, 製造標準: >> CNS, 表面處理劑種類: >> Z, 表面處理劑塗佈量: >> Z, 伸長率測試: >> Y, 硬度測試碼: >> Y, 抗拉強度測試: >> Y, 降伏強度測試: >> Y, 厚度變異: >> 0, 訂單正面顏色(五碼): >> 3C396, 正面漆膜厚: >> NOM, 正面漆塗漆型式幾塗幾烤: >> 2, 修邊碼: >> Y, 重量碼: >> AW, 鋼捲捲向: >> O, 鍍層碼: >> AZ150, | *:
PPGL | 2508DFD044/002 | 1. 單捲限重檢核 (原料重:16~21, 分切困難:16.80~17.50,20.00~21.00, 單捲限重:2.50~2.80)(OFP00031)-{.不符.} | 1. 烤漆產品"門板"類...指定使用CSC或DS用料，切勿用其它料源 (OFP00129)-{.不符.} 2. 提醒：格來德捲門 CGLC400 投SAE1012料。訂單0.45（CR=0.455) HR=2.52 軋延率 82％。確認OK可不用理會 (OFP00371)-{.不符.} 3. 部分大陸料含B元素超過CNS規範管制，故請原料CNS規範之訂單不要配大陸料 (OFP00684)-{.不符.} | 1. 備註：XXXXX 標準MASS=XXX 為生產與品管依據。排程MASS為請購用不用理會 (OFP00293)-{.不符.} 2. 提醒：格來德捲門 CGLC400 投SAE1012料。訂單0.45（CR=0.455) HR=2.52 軋延率 82％。確認OK可不用理會 (OFP00371)-{.不符.} 3. 【提醒】！本單為直立式包裝，嚴禁鍍鋅或烤漆後以STAGGER捲取 (OFP00451)-{.不符.} 4. 部分大陸料含B元素超過CNS規範管制，故請原料CNS規範之訂單不要配大陸料 (OFP00684)-{.不符.} | 訂單:2508DFD044/002 CPL <生產備註> 事項如下 . 指定使用CSC或中龍或者日本用料，切勿用其它料源。會訴賠... (RMK00241) . 除HGI/ HGL 訂單邊緣不噴油. 其餘皆側緣噴油 (RMK00285) | 訂單:2508DFD044/002 CR1 <生產備註> 事項如下 . 指定使用CSC或中龍或者日本用料，切勿用其它料源。會訴賠... (RMK00241) . 完軋寬度超出管制值上限≦2mm時,冷軋繼續生產並填寫品質異常通報單給鍍鋅線,以便調整張力與板溫 (RMK00278) | 訂單:2508DFD044/002 CR2 <生產備註> 事項如下 . 指定使用CSC或中龍或者日本用料，切勿用其它料源。會訴賠... (RMK00241) . 完軋寬度超出管制值上限≦2mm時,冷軋繼續生產並填寫品質異常通報單給鍍鋅線,以便調整張力與板溫 (RMK00278) | 訂單:2508DFD044/002 CG1 <生產備註> 事項如下 . ★ SKP+T/L 的 EL％總和 CQ ＞0.8％,材質SAE1012＞0.6 ％ --->一定要達到不然會訴賠★ (RMK00241) . 指定使用CSC或中龍或者日本用料，切勿用其它料源。會訴賠... (RMK00241) . 因為SKP+T/L 的 EL％總和 CQ ＞0.8％,材質SAE1012＞0.6 ％以上時，烤漆品檢測試Fluting 會NG降級 (RMK00241) . 若SKP+T/L 的 EL％總和 CQ ＞0.8％,材質SAE1012＞0.6 ％ 未能符合，反應給下製程與TED工程師 (RMK00241) | 訂單:2508DFD044/002 CG2 <生產備註> 事項如下 . ★ SKP+T/L 的 EL％總和 CQ ＞0.8％,材質SAE1012＞0.6 ％ --->一定要達到不然會訴賠★ (RMK00241) . 指定使用CSC或中龍或者日本用料，切勿用其它料源。會訴賠... (RMK00241) . 因為SKP+T/L 的 EL％總和 CQ ＞0.8％,材質SAE1012＞0.6 ％以上時，烤漆品檢測試Fluting 會NG降級 (RMK00241) . 若SKP+T/L 的 EL％總和 CQ ＞0.8％,材質SAE1012＞0.6 ％ 未能符合，反應給下製程與TED工程師 (RMK00241) | 訂單:2508DFD044/002 CC1 <生產備註> 事項如下 . 【MASS】BY60T 標準MASS=60+180=240 為生產與品管依據。排程MASS為請購用不用理會 (RMK-E_CHIN) . 1.本單若塗裝背面漆一律改為REVERSE COATING 例外訂單如下敘述 (RMK00163) . 2.例外訂單為R字頭超低光澤與PVDF (＞25μ)，背面漆可改 NATURE COATING，但搭配底漆避免遮蓋性不佳 (RMK00163) . 請注意面漆（扣除底漆mass）mass必須≧90％ STD MASS (訂單有耐磨耗需求) (RMK00214) . 每顆母鋼捲 留烤漆板 全寬*30CM*1片 並註明(1)鋼捲號碼(2)耐磨耗 給實驗室做耐磨耗試驗.請浮貼三張標籤！ (RMK00214) . 一般CQ T/L EL％目標0.1％，視板面或狀況可做調整--->不然下製程會發生FLUTING會訴賠 (RMK00241) . ★本產品因訴賠過，一定得做 Fluting TEST，線上EL％有調整時需再確認★ (RMK00241) . ★品檢注意！JIS&CNS 訂單必須每滿50噸一定要再做一次TEST (RMK00259) . 【捲取】注意！本單為直立式包裝。禁用STAGGER捲取送包裝！送RCL重處理例外。 (RMK00512) | 訂單:2508DFD044/002 CC2 <生產備註> 事項如下 . 【MASS】BY60T 標準MASS=60+180=240 為生產與品管依據。排程MASS為請購用不用理會 (RMK-E_CHIN) . 1.本單若塗裝背面漆一律改為REVERSE COATING 例外訂單如下敘述 (RMK00163) . 2.例外訂單為R字頭超低光澤與PVDF (＞25μ)，背面漆可改 NATURE COATING，但搭配底漆避免遮蓋性不佳 (RMK00163) . 請注意面漆（扣除底漆mass）mass必須≧90％ STD MASS (訂單有耐磨耗需求) (RMK00214) . 每顆母鋼捲 留烤漆板 全寬*30CM*1片 並註明(1)鋼捲號碼(2)耐磨耗 給實驗室做耐磨耗試驗.請浮貼三張標籤！ (RMK00214) . 一般CQ T/L EL％目標0.1％，視板面或狀況可做調整--->不然下製程會發生FLUTING會訴賠 (RMK00241) . ★本產品因訴賠過，一定得做 Fluting TEST，線上EL％有調整時需再確認★ (RMK00241) . ★品檢注意！JIS&CNS 訂單必須每滿50噸一定要再做一次TEST (RMK00259) . 【捲取】注意！本單為直立式包裝。禁用STAGGER捲取送包裝！送RCL重處理例外。 (RMK00512) | 訂單:2508DFD044/002 RCL <生產備註> 事項如下 . 【捲取】注意！本單為直立式包裝。禁用STAGGER捲取送包裝！送RCL重處理例外。 (RMK00512) | 訂單:2508DFD044/002 CCPK 無 <生產備註> 事項 | 訂單:2508DFD044/002 CGQC 無 <品檢備註> 事項 | 訂單:2508DFD044/002 CCQC <品檢備註> 事項如下 . 【MASS】BY60T 標準MASS=60+180=240 為生產與品管依據。排程MASS為請購用不用理會 (RMK-E_CHIN) . 1.本單若塗裝背面漆一律改為REVERSE COATING 例外訂單如下敘述 (RMK00163) . 2.例外訂單為R字頭超低光澤與PVDF (＞25μ)，背面漆可改 NATURE COATING，但搭配底漆避免遮蓋性不佳 (RMK00163) . 請注意面漆（扣除底漆mass）mass必須≧90％ STD MASS (訂單有耐磨耗需求) (RMK00214) . 每顆母鋼捲 留烤漆板 全寬*30CM*1片 並註明(1)鋼捲號碼(2)耐磨耗 給實驗室做耐磨耗試驗.請浮貼三張標籤！ (RMK00214) . ★本產品因訴賠過，一定得做 Fluting TEST，線上EL％有調整時需再確認★ (RMK00241) . ★品檢注意！JIS&CNS 訂單必須每滿50噸一定要再做一次TEST (RMK00259) . 【捲取】注意！本單為直立式包裝。禁用STAGGER捲取送包裝！送RCL重處理例外。 (RMK00512) | 訂單:2508DFD044/002 TOL 無 <生產備註> 事項 | 【分切】因用戶端的大天車裁撤，因此必須降低最大限重；最後一顆分切鋼捲，若是超過3.2噸，再次分切成2顆1噸多的小鋼捲，重量低於訂單限重客戶也願意一級品接受。^^ <<.E_CHIN 2025/08/18 09:47.>> 【MASS】BY60T 標準MASS=60+180=240 為生產與品管依據。排程MASS為請購用不用理會^^/CC1/CC2/CCQC/^^ <<.E_CHIN 2025/08/18 10:07.>> | 訂單 2508DFD044/002 修改記錄如下: 20250814 11:38:31 (93025) 退火碼: >> S1, 用途碼: >> COA010, 背面標示: >> C845, 訂單背面顏色(五碼): >> BY60T, 背面漆膜厚: >> NOM, 背面漆塗漆型式幾塗幾烤: >> 2, 鉻酸鹽: >> Z, 訂單厚度: >> 0.45, 訂單重: >> 30, 重量容許率(下限): >> 10, 重量容許率(上限): >> 10, 訂單寬度: >> 960, 鍍製方式: >> BC, 鋼捲內徑: >> 508, 鋼捲下限重: >> 2.5, 鋼捲上限重: >> 2.8, 壓花條件碼: >> -, 表面花紋: >> R, 綠色識別碼: >> -, 印刷輥號: >> -, 產品代碼: >> PPGL, 皮膜碼: >> -, 單位別: >> M, 油品種類: >> Z, 塗油量: >> Z, 包裝代碼: >> D7 , 保護膜碼: >> -, 客戶試片取樣型式: >> -, 調質碼: >> S, 套筒碼: >> P , 規格: >> CGLC400-20, 製造標準: >> CNS, 表面處理劑種類: >> Z, 表面處理劑塗佈量: >> Z, 伸長率測試: >> Y, 硬度測試碼: >> Y, 抗拉強度測試: >> Y, 降伏強度測試: >> Y, 厚度變異: >> 0, 訂單正面顏色(五碼): >> 4C386, 正面漆膜厚: >> NOM, 正面漆塗漆型式幾塗幾烤: >> 2, 修邊碼: >> Y, 重量碼: >> AW, 鋼捲捲向: >> O, 鍍層碼: >> AZ150, | *:
PPSUS | 2508DFD055/001 |  |  | 1. PPSUS&PPAL 單位長度(M/T)要自己算完後修改 SOP內容。RD洗衣機外殼用可用 -0.04～0 去算 (OFP00649)-{.不符.} | 訂單:2508DFD055/001 CPL 無 <生產備註> 事項 | 訂單:2508DFD055/001 CR1 無 <生產備註> 事項 | 訂單:2508DFD055/001 CR2 無 <生產備註> 事項 | 訂單:2508DFD055/001 CG1 無 <生產備註> 事項 | 訂單:2508DFD055/001 CG2 無 <生產備註> 事項 | 訂單:2508DFD055/001 CC1 <生產備註> 事項如下 . 1.入口板厚以平凸分釐卡量測,其W/D距板邊10mm處量測 (RMK00619) . 2.入口急峻度≦0.7%，毛邊(雙平頭分釐卡)≦30μm(一定要落實記錄，以作為品質追蹤依據) (RMK00619) . 3.出/入口鼓起≦0.5mm超出管制規格請TSD送RCL確認板形 (RMK00619) . 4.前處理皮膜Si=14±5 mg/m2於CC2品檢室Twin-X:NRC350-Si(SUS304)檢測 (RMK00619) . 5.其餘品質管制若無特別註明，則以對應的烤漆產品用途管制 (RMK00619) . 6.【捲取+套桶】出口一律 STAGGER 捲取，並使用比訂單寬度"加寬"的套桶（一般為"P"，超低光澤與印刷為"S"） (RMK00619) | 訂單:2508DFD055/001 CC2 <生產備註> 事項如下 . 1.入口板厚以平凸分釐卡量測,其W/D距板邊10mm處量測 (RMK00619) . 2.入口急峻度≦0.7%，毛邊(雙平頭分釐卡)≦30μm(一定要落實記錄，以作為品質追蹤依據) (RMK00619) . 3.出/入口鼓起≦0.5mm超出管制規格請TSD送RCL確認板形 (RMK00619) . 4.前處理皮膜Si=14±5 mg/m2於CC2品檢室Twin-X:NRC350-Si(SUS304)檢測 (RMK00619) . 5.其餘品質管制若無特別註明，則以對應的烤漆產品用途管制 (RMK00619) . 6.【捲取+套桶】出口一律 STAGGER 捲取，並使用比訂單寬度"加寬"的套桶（一般為"P"，超低光澤與印刷為"S"） (RMK00619) | 訂單:2508DFD055/001 RCL 無 <生產備註> 事項 | 訂單:2508DFD055/001 CCPK 無 <生產備註> 事項 | 訂單:2508DFD055/001 CGQC 無 <品檢備註> 事項 | 訂單:2508DFD055/001 CCQC <品檢備註> 事項如下 . 1.入口板厚以平凸分釐卡量測,其W/D距板邊10mm處量測 (RMK00619) . 2.入口急峻度≦0.7%，毛邊(雙平頭分釐卡)≦30μm(一定要落實記錄，以作為品質追蹤依據) (RMK00619) . 3.出/入口鼓起≦0.5mm超出管制規格請TSD送RCL確認板形 (RMK00619) . 4.前處理皮膜Si=14±5 mg/m2於CC2品檢室Twin-X:NRC350-Si(SUS304)檢測 (RMK00619) . 5.其餘品質管制若無特別註明，則以對應的烤漆產品用途管制 (RMK00619) . 6.【捲取+套桶】出口一律 STAGGER 捲取，並使用比訂單寬度"加寬"的套桶（一般為"P"，超低光澤與印刷為"S"） (RMK00619) | 訂單:2508DFD055/001 TOL 無 <生產備註> 事項 |  | 訂單 2508DFD055/001 修改記錄如下: 20250819 11:28:13 (25028) 退火碼: >> S1, 用途碼: >> CIA008, 背面標示: >> C989, 訂單背面顏色(五碼): >> BW73Y, 背面漆膜厚: >> 12.5, 背面漆塗漆型式幾塗幾烤: >> 2, 鉻酸鹽: >> Z, 訂單厚度: >> 0.56, 訂單重: >> 15, 重量容許率(下限): >> 10, 重量容許率(上限): >> 10, 訂單寬度: >> 914, 鍍製方式: >> BC, 鋼捲內徑: >> 508, 鋼捲下限重: >> 3, 鋼捲上限重: >> 5, 壓花條件碼: >> -, 表面花紋: >> -, 綠色識別碼: >> -, 印刷輥號: >> -, 產品代碼: >> PPSUS, 皮膜碼: >> -, 單位別: >> M, 油品種類: >> Z, 塗油量: >> Z, 包裝代碼: >> A3 , 保護膜碼: >> -, 客戶試片取樣型式: >> -, 調質碼: >> S, 套筒碼: >> P , 規格: >> CSUS304-20, 製造標準: >> SYSCO, 表面處理劑種類: >> Z, 表面處理劑塗佈量: >> Z, 伸長率測試: >> N, 硬度測試碼: >> N, 抗拉強度測試: >> N, 降伏強度測試: >> N, 厚度變異: >> 0, 訂單正面顏色(五碼): >> 1C460, 正面漆膜厚: >> 25, 正面漆塗漆型式幾塗幾烤: >> 2, 修邊碼: >> Y, 重量碼: >> AW, 鋼捲捲向: >> I, 鍍層碼: >> -, | *:
PPSUS | 2508DFD055/002 |  |  | 1. PPSUS&PPAL 單位長度(M/T)要自己算完後修改 SOP內容。RD洗衣機外殼用可用 -0.04～0 去算 (OFP00649)-{.不符.} | 訂單:2508DFD055/002 CPL 無 <生產備註> 事項 | 訂單:2508DFD055/002 CR1 無 <生產備註> 事項 | 訂單:2508DFD055/002 CR2 無 <生產備註> 事項 | 訂單:2508DFD055/002 CG1 無 <生產備註> 事項 | 訂單:2508DFD055/002 CG2 無 <生產備註> 事項 | 訂單:2508DFD055/002 CC1 <生產備註> 事項如下 . 【烤漆後目標厚度】烤漆後約 0.544～0.571mm（TED 不保證） (RMK-E_CHIN) . 1.入口板厚以平凸分釐卡量測,其W/D距板邊10mm處量測 (RMK00619) . 2.入口急峻度≦0.7%，毛邊(雙平頭分釐卡)≦30μm(一定要落實記錄，以作為品質追蹤依據) (RMK00619) . 3.出/入口鼓起≦0.5mm超出管制規格請TSD送RCL確認板形 (RMK00619) . 4.前處理皮膜Si=14±5 mg/m2於CC2品檢室Twin-X:NRC350-Si(SUS304)檢測 (RMK00619) . 5.其餘品質管制若無特別註明，則以對應的烤漆產品用途管制 (RMK00619) . 6.【捲取+套桶】出口一律 STAGGER 捲取，並使用比訂單寬度"加寬"的套桶（一般為"P"，超低光澤與印刷為"S"） (RMK00619) | 訂單:2508DFD055/002 CC2 <生產備註> 事項如下 . 【烤漆後目標厚度】烤漆後約 0.544～0.571mm（TED 不保證） (RMK-E_CHIN) . 1.入口板厚以平凸分釐卡量測,其W/D距板邊10mm處量測 (RMK00619) . 2.入口急峻度≦0.7%，毛邊(雙平頭分釐卡)≦30μm(一定要落實記錄，以作為品質追蹤依據) (RMK00619) . 3.出/入口鼓起≦0.5mm超出管制規格請TSD送RCL確認板形 (RMK00619) . 4.前處理皮膜Si=14±5 mg/m2於CC2品檢室Twin-X:NRC350-Si(SUS304)檢測 (RMK00619) . 5.其餘品質管制若無特別註明，則以對應的烤漆產品用途管制 (RMK00619) . 6.【捲取+套桶】出口一律 STAGGER 捲取，並使用比訂單寬度"加寬"的套桶（一般為"P"，超低光澤與印刷為"S"） (RMK00619) | 訂單:2508DFD055/002 RCL 無 <生產備註> 事項 | 訂單:2508DFD055/002 CCPK 無 <生產備註> 事項 | 訂單:2508DFD055/002 CGQC 無 <品檢備註> 事項 | 訂單:2508DFD055/002 CCQC <品檢備註> 事項如下 . 【烤漆後目標厚度】烤漆後約 0.544～0.571mm（TED 不保證） (RMK-E_CHIN) . 1.入口板厚以平凸分釐卡量測,其W/D距板邊10mm處量測 (RMK00619) . 2.入口急峻度≦0.7%，毛邊(雙平頭分釐卡)≦30μm(一定要落實記錄，以作為品質追蹤依據) (RMK00619) . 3.出/入口鼓起≦0.5mm超出管制規格請TSD送RCL確認板形 (RMK00619) . 4.前處理皮膜Si=14±5 mg/m2於CC2品檢室Twin-X:NRC350-Si(SUS304)檢測 (RMK00619) . 5.其餘品質管制若無特別註明，則以對應的烤漆產品用途管制 (RMK00619) . 6.【捲取+套桶】出口一律 STAGGER 捲取，並使用比訂單寬度"加寬"的套桶（一般為"P"，超低光澤與印刷為"S"） (RMK00619) | 訂單:2508DFD055/002 TOL 無 <生產備註> 事項 | 【烤漆後目標厚度】烤漆後約 0.544～0.571mm（TED 不保證）^^/CC1/CC2/CCQC/ <<.E_CHIN 2025/08/26 09:18.>> | 訂單 2508DFD055/002 修改記錄如下: 20250819 11:28:15 (25028) 退火碼: >> S1, 用途碼: >> CIA008, 背面標示: >> C989, 訂單背面顏色(五碼): >> BW73Y, 背面漆膜厚: >> 12.5, 背面漆塗漆型式幾塗幾烤: >> 2, 鉻酸鹽: >> Z, 訂單厚度: >> 0.56, 訂單重: >> 15, 重量容許率(下限): >> 10, 重量容許率(上限): >> 10, 訂單寬度: >> 914, 鍍製方式: >> BC, 鋼捲內徑: >> 508, 鋼捲下限重: >> 3, 鋼捲上限重: >> 5, 壓花條件碼: >> -, 表面花紋: >> -, 綠色識別碼: >> -, 印刷輥號: >> -, 產品代碼: >> PPSUS, 皮膜碼: >> -, 單位別: >> M, 油品種類: >> Z, 塗油量: >> Z, 包裝代碼: >> A3 , 保護膜碼: >> -, 客戶試片取樣型式: >> -, 調質碼: >> S, 套筒碼: >> S , 規格: >> CSUS304-20, 製造標準: >> SYSCO, 表面處理劑種類: >> Z, 表面處理劑塗佈量: >> Z, 伸長率測試: >> N, 硬度測試碼: >> N, 抗拉強度測試: >> N, 降伏強度測試: >> N, 厚度變異: >> 0, 訂單正面顏色(五碼): >> RYF89, 正面漆膜厚: >> 25, 正面漆塗漆型式幾塗幾烤: >> 2, 修邊碼: >> Y, 重量碼: >> AW, 鋼捲捲向: >> I, 鍍層碼: >> -, 20250820 13:44:45 (22030) 訂單正面顏色(五碼): RYF89 >> 2Y730, 20250820 13:49:28 (22030) 套筒碼: S >> P , | *: | [訂單訊息通知] 2025/08/20 上午 11:05:19 *** (林郁潔 >> 通知 >> Edwy Chin, YuLung Kung, B.S. Wan) 訊息 : 客戶欲修改色碼，請協助退單。 [訂單訊息通知] 2025/08/26 上午 08:37:54 *** (秦大維 >> 通知 >> Seren Lin) 訊息 : 訂單備註"底材厚0.51~0.53mm(烤漆後約 0.544～0.571mm)"。經統計2024/08～2025/08 0.56*914 25/12.5 μm，烤漆出口實際量測數據 0.586 , 0.616, 0.586 , 0.588 , 0.591 mm與客戶期望有落差。（注意！若底材 0.51 mm 塗裝25/12.5 μm，烤漆後厚度可能範圍 0.51+0.0375*0.9～0.51+0.0375*1.1 mm。因塗佈量管制是 90％以上） [訂單訊息通知] 2025/08/26 上午 09:11:04 *** (秦大維 >> 通知 >> Seren Lin) 訊息 : 郁潔...妳會代人下單，請於備註中註記是哪位業務負責。這樣有要聯繫事主時才找得到人
PPSUS | 2508DFD056/001 |  |  | 1. PPSUS&PPAL 單位長度(M/T)要自己算完後修改 SOP內容。RD洗衣機外殼用可用 -0.04～0 去算 (OFP00649)-{.不符.} | 訂單:2508DFD056/001 CPL 無 <生產備註> 事項 | 訂單:2508DFD056/001 CR1 無 <生產備註> 事項 | 訂單:2508DFD056/001 CR2 無 <生產備註> 事項 | 訂單:2508DFD056/001 CG1 <生產備註> 事項如下 . 瓦形屋頂用 注意鍍層控制範圍：min=標準值，Max=標準值+30 (RMK00103) . 因成形性需求故鍍層量有上限管制，排程變換前後一顆分切請U3暫留，待產線確認鍍層量後再行處置。 (RMK00103) | 訂單:2508DFD056/001 CG2 <生產備註> 事項如下 . 瓦形屋頂用 注意鍍層控制範圍：min=標準值，Max=標準值+30 (RMK00103) . 因成形性需求故鍍層量有上限管制，排程變換前後一顆分切請U3暫留，待產線確認鍍層量後再行處置。 (RMK00103) | 訂單:2508DFD056/001 CC1 <生產備註> 事項如下 . 超低光澤產品,色差計塗佈量依據5+20U為基準。RYF89 以5+22U為基準。 (RMK00103) . 請出口人員貼上"請勿堆疊"紅色標簽. (RMK00103) . R字頭色碼因色差對膜厚極其敏感，MASS目標102%~115%之間. (RMK00103) . R字頭色碼塗佈量須在20U以上,不然會有白色點狀(繩紋),已被客戶訴賠. (RMK00103) . 捲起單位張力請加大至 5.5（有另行備註要求張力設定時，依另行備註需求設定）） (RMK00103) . 1.入口板厚以平凸分釐卡量測,其W/D距板邊10mm處量測 (RMK00619) . 2.入口急峻度≦0.7%，毛邊(雙平頭分釐卡)≦30μm(一定要落實記錄，以作為品質追蹤依據) (RMK00619) . 3.出/入口鼓起≦0.5mm超出管制規格請TSD送RCL確認板形 (RMK00619) . 4.前處理皮膜Si=14±5 mg/m2於CC2品檢室Twin-X:NRC350-Si(SUS304)檢測 (RMK00619) . 5.其餘品質管制若無特別註明，則以對應的烤漆產品用途管制 (RMK00619) . 6.【捲取+套桶】出口一律 STAGGER 捲取，並使用比訂單寬度"加寬"的套桶（一般為"P"，超低光澤與印刷為"S"） (RMK00619) | 訂單:2508DFD056/001 CC2 <生產備註> 事項如下 . 超低光澤產品,色差計塗佈量依據5+20U為基準。RYF89 以5+22U為基準。 (RMK00103) . 請出口人員貼上"請勿堆疊"紅色標簽. (RMK00103) . R字頭色碼因色差對膜厚極其敏感，MASS目標102%~115%之間. (RMK00103) . R字頭色碼塗佈量須在20U以上,不然會有白色點狀(繩紋),已被客戶訴賠. (RMK00103) . 1.入口板厚以平凸分釐卡量測,其W/D距板邊10mm處量測 (RMK00619) . 2.入口急峻度≦0.7%，毛邊(雙平頭分釐卡)≦30μm(一定要落實記錄，以作為品質追蹤依據) (RMK00619) . 3.出/入口鼓起≦0.5mm超出管制規格請TSD送RCL確認板形 (RMK00619) . 4.前處理皮膜Si=14±5 mg/m2於CC2品檢室Twin-X:NRC350-Si(SUS304)檢測 (RMK00619) . 5.其餘品質管制若無特別註明，則以對應的烤漆產品用途管制 (RMK00619) . 6.【捲取+套桶】出口一律 STAGGER 捲取，並使用比訂單寬度"加寬"的套桶（一般為"P"，超低光澤與印刷為"S"） (RMK00619) | 訂單:2508DFD056/001 RCL 無 <生產備註> 事項 | 訂單:2508DFD056/001 CCPK 無 <生產備註> 事項 | 訂單:2508DFD056/001 CGQC <品檢備註> 事項如下 . 瓦形屋頂用 注意鍍層控制範圍：min=標準值，Max=標準值+30 (RMK00103) | 訂單:2508DFD056/001 CCQC <品檢備註> 事項如下 . 超低光澤產品,色差計塗佈量依據5+20U為基準。RYF89 以5+22U為基準。 (RMK00103) . R字頭色碼因色差對膜厚極其敏感，MASS目標102%~115%之間. (RMK00103) . 1.入口板厚以平凸分釐卡量測,其W/D距板邊10mm處量測 (RMK00619) . 2.入口急峻度≦0.7%，毛邊(雙平頭分釐卡)≦30μm(一定要落實記錄，以作為品質追蹤依據) (RMK00619) . 3.出/入口鼓起≦0.5mm超出管制規格請TSD送RCL確認板形 (RMK00619) . 4.前處理皮膜Si=14±5 mg/m2於CC2品檢室Twin-X:NRC350-Si(SUS304)檢測 (RMK00619) . 5.其餘品質管制若無特別註明，則以對應的烤漆產品用途管制 (RMK00619) . 6.【捲取+套桶】出口一律 STAGGER 捲取，並使用比訂單寬度"加寬"的套桶（一般為"P"，超低光澤與印刷為"S"） (RMK00619) | 訂單:2508DFD056/001 TOL 無 <生產備註> 事項 |  | 訂單 2508DFD056/001 修改記錄如下: 20250819 11:31:48 (25028) 退火碼: >> S1, 用途碼: >> CIA008, 背面標示: >> C989, 訂單背面顏色(五碼): >> BW73Y, 背面漆膜厚: >> 12.5, 背面漆塗漆型式幾塗幾烤: >> 2, 鉻酸鹽: >> Z, 訂單厚度: >> 0.36, 訂單重: >> 20, 重量容許率(下限): >> 10, 重量容許率(上限): >> 10, 訂單寬度: >> 914, 鍍製方式: >> BC, 鋼捲內徑: >> 508, 鋼捲下限重: >> 3, 鋼捲上限重: >> 5, 壓花條件碼: >> -, 表面花紋: >> -, 綠色識別碼: >> -, 印刷輥號: >> -, 產品代碼: >> PPSUS, 皮膜碼: >> -, 單位別: >> M, 油品種類: >> Z, 塗油量: >> Z, 包裝代碼: >> A3 , 保護膜碼: >> -, 客戶試片取樣型式: >> -, 調質碼: >> S, 套筒碼: >> S , 規格: >> CSUS304-20, 製造標準: >> SYSCO, 表面處理劑種類: >> Z, 表面處理劑塗佈量: >> Z, 伸長率測試: >> N, 硬度測試碼: >> N, 抗拉強度測試: >> N, 降伏強度測試: >> N, 訂單正面顏色(五碼): >> RYF89, 正面漆膜厚: >> 25, 正面漆塗漆型式幾塗幾烤: >> 2, 修邊碼: >> Y, 重量碼: >> AW, 鋼捲捲向: >> I, 鍍層碼: >> -, | *:
PPSUS | 2508DFD056/002 |  |  | 1. PPSUS&PPAL 單位長度(M/T)要自己算完後修改 SOP內容。RD洗衣機外殼用可用 -0.04～0 去算 (OFP00649)-{.不符.} | 訂單:2508DFD056/002 CPL 無 <生產備註> 事項 | 訂單:2508DFD056/002 CR1 無 <生產備註> 事項 | 訂單:2508DFD056/002 CR2 無 <生產備註> 事項 | 訂單:2508DFD056/002 CG1 無 <生產備註> 事項 | 訂單:2508DFD056/002 CG2 無 <生產備註> 事項 | 訂單:2508DFD056/002 CC1 <生產備註> 事項如下 . 1.入口板厚以平凸分釐卡量測,其W/D距板邊10mm處量測 (RMK00619) . 2.入口急峻度≦0.7%，毛邊(雙平頭分釐卡)≦30μm(一定要落實記錄，以作為品質追蹤依據) (RMK00619) . 3.出/入口鼓起≦0.5mm超出管制規格請TSD送RCL確認板形 (RMK00619) . 4.前處理皮膜Si=14±5 mg/m2於CC2品檢室Twin-X:NRC350-Si(SUS304)檢測 (RMK00619) . 5.其餘品質管制若無特別註明，則以對應的烤漆產品用途管制 (RMK00619) . 6.【捲取+套桶】出口一律 STAGGER 捲取，並使用比訂單寬度"加寬"的套桶（一般為"P"，超低光澤與印刷為"S"） (RMK00619) | 訂單:2508DFD056/002 CC2 <生產備註> 事項如下 . 1.入口板厚以平凸分釐卡量測,其W/D距板邊10mm處量測 (RMK00619) . 2.入口急峻度≦0.7%，毛邊(雙平頭分釐卡)≦30μm(一定要落實記錄，以作為品質追蹤依據) (RMK00619) . 3.出/入口鼓起≦0.5mm超出管制規格請TSD送RCL確認板形 (RMK00619) . 4.前處理皮膜Si=14±5 mg/m2於CC2品檢室Twin-X:NRC350-Si(SUS304)檢測 (RMK00619) . 5.其餘品質管制若無特別註明，則以對應的烤漆產品用途管制 (RMK00619) . 6.【捲取+套桶】出口一律 STAGGER 捲取，並使用比訂單寬度"加寬"的套桶（一般為"P"，超低光澤與印刷為"S"） (RMK00619) | 訂單:2508DFD056/002 RCL 無 <生產備註> 事項 | 訂單:2508DFD056/002 CCPK 無 <生產備註> 事項 | 訂單:2508DFD056/002 CGQC 無 <品檢備註> 事項 | 訂單:2508DFD056/002 CCQC <品檢備註> 事項如下 . 1.入口板厚以平凸分釐卡量測,其W/D距板邊10mm處量測 (RMK00619) . 2.入口急峻度≦0.7%，毛邊(雙平頭分釐卡)≦30μm(一定要落實記錄，以作為品質追蹤依據) (RMK00619) . 3.出/入口鼓起≦0.5mm超出管制規格請TSD送RCL確認板形 (RMK00619) . 4.前處理皮膜Si=14±5 mg/m2於CC2品檢室Twin-X:NRC350-Si(SUS304)檢測 (RMK00619) . 5.其餘品質管制若無特別註明，則以對應的烤漆產品用途管制 (RMK00619) . 6.【捲取+套桶】出口一律 STAGGER 捲取，並使用比訂單寬度"加寬"的套桶（一般為"P"，超低光澤與印刷為"S"） (RMK00619) | 訂單:2508DFD056/002 TOL 無 <生產備註> 事項 |  | 訂單 2508DFD056/002 修改記錄如下: 20250819 11:31:50 (25028) 退火碼: >> S1, 用途碼: >> CIA008, 背面標示: >> C989, 訂單背面顏色(五碼): >> BW73Y, 背面漆膜厚: >> 12.5, 背面漆塗漆型式幾塗幾烤: >> 2, 鉻酸鹽: >> Z, 訂單厚度: >> 0.36, 訂單重: >> 20, 重量容許率(下限): >> 10, 重量容許率(上限): >> 10, 訂單寬度: >> 914, 鍍製方式: >> BC, 鋼捲內徑: >> 508, 鋼捲下限重: >> 3, 鋼捲上限重: >> 5, 壓花條件碼: >> -, 表面花紋: >> -, 綠色識別碼: >> -, 印刷輥號: >> -, 產品代碼: >> PPSUS, 皮膜碼: >> -, 單位別: >> M, 油品種類: >> Z, 塗油量: >> Z, 包裝代碼: >> A3 , 保護膜碼: >> -, 客戶試片取樣型式: >> -, 調質碼: >> S, 套筒碼: >> P , 規格: >> CSUS304-20, 製造標準: >> SYSCO, 表面處理劑種類: >> Z, 表面處理劑塗佈量: >> Z, 伸長率測試: >> N, 硬度測試碼: >> N, 抗拉強度測試: >> N, 降伏強度測試: >> N, 訂單正面顏色(五碼): >> 2Y730, 正面漆膜厚: >> 25, 正面漆塗漆型式幾塗幾烤: >> 2, 修邊碼: >> Y, 重量碼: >> AW, 鋼捲捲向: >> I, 鍍層碼: >> -, | *:
PPSUS | 2508DFD056/003 |  |  | 1. PPSUS&PPAL 單位長度(M/T)要自己算完後修改 SOP內容。RD洗衣機外殼用可用 -0.04～0 去算 (OFP00649)-{.不符.} | 訂單:2508DFD056/003 CPL 無 <生產備註> 事項 | 訂單:2508DFD056/003 CR1 無 <生產備註> 事項 | 訂單:2508DFD056/003 CR2 無 <生產備註> 事項 | 訂單:2508DFD056/003 CG1 無 <生產備註> 事項 | 訂單:2508DFD056/003 CG2 無 <生產備註> 事項 | 訂單:2508DFD056/003 CC1 <生產備註> 事項如下 . 1.入口板厚以平凸分釐卡量測,其W/D距板邊10mm處量測 (RMK00619) . 2.入口急峻度≦0.7%，毛邊(雙平頭分釐卡)≦30μm(一定要落實記錄，以作為品質追蹤依據) (RMK00619) . 3.出/入口鼓起≦0.5mm超出管制規格請TSD送RCL確認板形 (RMK00619) . 4.前處理皮膜Si=14±5 mg/m2於CC2品檢室Twin-X:NRC350-Si(SUS304)檢測 (RMK00619) . 5.其餘品質管制若無特別註明，則以對應的烤漆產品用途管制 (RMK00619) . 6.【捲取+套桶】出口一律 STAGGER 捲取，並使用比訂單寬度"加寬"的套桶（一般為"P"，超低光澤與印刷為"S"） (RMK00619) | 訂單:2508DFD056/003 CC2 <生產備註> 事項如下 . 1.入口板厚以平凸分釐卡量測,其W/D距板邊10mm處量測 (RMK00619) . 2.入口急峻度≦0.7%，毛邊(雙平頭分釐卡)≦30μm(一定要落實記錄，以作為品質追蹤依據) (RMK00619) . 3.出/入口鼓起≦0.5mm超出管制規格請TSD送RCL確認板形 (RMK00619) . 4.前處理皮膜Si=14±5 mg/m2於CC2品檢室Twin-X:NRC350-Si(SUS304)檢測 (RMK00619) . 5.其餘品質管制若無特別註明，則以對應的烤漆產品用途管制 (RMK00619) . 6.【捲取+套桶】出口一律 STAGGER 捲取，並使用比訂單寬度"加寬"的套桶（一般為"P"，超低光澤與印刷為"S"） (RMK00619) | 訂單:2508DFD056/003 RCL 無 <生產備註> 事項 | 訂單:2508DFD056/003 CCPK 無 <生產備註> 事項 | 訂單:2508DFD056/003 CGQC 無 <品檢備註> 事項 | 訂單:2508DFD056/003 CCQC <品檢備註> 事項如下 . 1.入口板厚以平凸分釐卡量測,其W/D距板邊10mm處量測 (RMK00619) . 2.入口急峻度≦0.7%，毛邊(雙平頭分釐卡)≦30μm(一定要落實記錄，以作為品質追蹤依據) (RMK00619) . 3.出/入口鼓起≦0.5mm超出管制規格請TSD送RCL確認板形 (RMK00619) . 4.前處理皮膜Si=14±5 mg/m2於CC2品檢室Twin-X:NRC350-Si(SUS304)檢測 (RMK00619) . 5.其餘品質管制若無特別註明，則以對應的烤漆產品用途管制 (RMK00619) . 6.【捲取+套桶】出口一律 STAGGER 捲取，並使用比訂單寬度"加寬"的套桶（一般為"P"，超低光澤與印刷為"S"） (RMK00619) | 訂單:2508DFD056/003 TOL 無 <生產備註> 事項 |  | 訂單 2508DFD056/003 修改記錄如下: 20250819 11:31:52 (25028) 退火碼: >> S1, 用途碼: >> CIA008, 背面標示: >> C989, 訂單背面顏色(五碼): >> BW73Y, 背面漆膜厚: >> 12.5, 背面漆塗漆型式幾塗幾烤: >> 2, 鉻酸鹽: >> Z, 訂單厚度: >> 0.36, 訂單重: >> 20, 重量容許率(下限): >> 10, 重量容許率(上限): >> 10, 訂單寬度: >> 914, 鍍製方式: >> BC, 鋼捲內徑: >> 508, 鋼捲下限重: >> 3, 鋼捲上限重: >> 5, 壓花條件碼: >> -, 表面花紋: >> -, 綠色識別碼: >> -, 印刷輥號: >> -, 產品代碼: >> PPSUS, 皮膜碼: >> -, 單位別: >> M, 油品種類: >> Z, 塗油量: >> Z, 包裝代碼: >> A3 , 保護膜碼: >> -, 客戶試片取樣型式: >> -, 調質碼: >> S, 套筒碼: >> P , 規格: >> CSUS304-20, 製造標準: >> SYSCO, 表面處理劑種類: >> Z, 表面處理劑塗佈量: >> Z, 伸長率測試: >> N, 硬度測試碼: >> N, 抗拉強度測試: >> N, 降伏強度測試: >> N, 訂單正面顏色(五碼): >> 1C460, 正面漆膜厚: >> 25, 正面漆塗漆型式幾塗幾烤: >> 2, 修邊碼: >> Y, 重量碼: >> AW, 鋼捲捲向: >> I, 鍍層碼: >> -, | *:
PPGI | 2508DFD060/001 | 1. ●依旭台背面（正面漆塗料）發泡黏著性不佳（CC250503），要確認背面是否要發泡● (OFP00739)-{.不符.} 2. 單捲限重檢核 (原料重:18.5~23.5, 分切困難:21.00~23.50, 單捲限重:8.00~10.50)(OFP00031)-{.不符.} | 1. 烤漆產品"門板"類...指定使用CSC或DS用料，切勿用其它料源 (OFP00129)-{.不符.} 2. 部分大陸料含B元素超過CNS規範管制，故請原料CNS規範之訂單不要配大陸料 (OFP00684)-{.不符.} | 1. CQ CR厚度超過0.7MM後要注意CR1與CR2修邊寬度要確認 (OFP00157)-{.不符.} 2. 備註：XXXXX 標準MASS=XXX 為生產與品管依據。排程MASS為請購用不用理會 (OFP00293)-{.不符.} 3. 高光新增備註（適用非直立式包裝）：請出口每顆鋼捲貼紅色 " 禁止疊放 " 貼紙，如果有套桶S最多2層 (OFP00366)-{.不符.} 4. 【提醒 審單人員】CR≧0.6 要於烤漆備註調降 PMT等相關。★KP抗塵PVDF不受此限 (OFP00509)-{.不符.} 5. 部分大陸料含B元素超過CNS規範管制，故請原料CNS規範之訂單不要配大陸料 (OFP00684)-{.不符.} 6. ●依旭台背面（正面漆塗料）發泡黏著性不佳（CC250503），要確認背面是否要發泡● (OFP00739)-{.不符.} 7. 用途別對應選配碼不符 (用途碼:COA006, 選配碼:ON009 不符)(OFP00030)-{.不符.} | 訂單:2508DFD060/001 CPL <生產備註> 事項如下 . 本單為烤漆背面大於等於25μ塗裝，軋延後不允許毛邊，請CPL注意修邊狀況 (RMK00124) . 【邊緣品質】此為烤漆背面25μ訂單，請加強檢視鋼捲：邊緣殘剪、側緣鋅渣或毛邊，因為會導致烤漆背面漆轉印正面 (RMK00126) . 指定使用CSC或中龍或者日本用料，切勿用其它料源。會訴賠... (RMK00241) . 除HGI/ HGL 訂單邊緣不噴油. 其餘皆側緣噴油 (RMK00285) | 訂單:2508DFD060/001 CR1 <生產備註> 事項如下 . 【邊緣品質】此為烤漆背面25μ訂單，請加強檢視鋼捲：邊緣殘剪、側緣鋅渣或毛邊，因為會導致烤漆背面漆轉印正面 (RMK00126) . 指定使用CSC或中龍或者日本用料，切勿用其它料源。會訴賠... (RMK00241) . 每組工輥生產之第一顆鋼捲, 檢查振動輥痕或砂輪痕 (RMK00307) | 訂單:2508DFD060/001 CR2 <生產備註> 事項如下 . 【邊緣品質】此為烤漆背面25μ訂單，請加強檢視鋼捲：邊緣殘剪、側緣鋅渣或毛邊，因為會導致烤漆背面漆轉印正面 (RMK00126) . 指定使用CSC或中龍或者日本用料，切勿用其它料源。會訴賠... (RMK00241) . 每組工輥生產之第一顆鋼捲, 檢查振動輥痕或砂輪痕 (RMK00307) | 訂單:2508DFD060/001 CG1 <生產備註> 事項如下 . 注意平坦度及表面狀況（如無鋅痕、刮痕、凹陷 等） (RMK00085) . 請量測平坦度及弓形度，並記錄. (RMK00085) . 【邊緣品質】此為烤漆背面25μ訂單，請加強檢視鋼捲：邊緣殘剪、側緣鋅渣或毛邊，因為會導致烤漆背面漆轉印正面 (RMK00126) . ★ SKP+T/L 的 EL％總和 CQ ＞0.8％,材質SAE1012＞0.6 ％ --->一定要達到不然會訴賠★ (RMK00241) . 指定使用CSC或中龍或者日本用料，切勿用其它料源。會訴賠... (RMK00241) . 因為SKP+T/L 的 EL％總和 CQ ＞0.8％,材質SAE1012＞0.6 ％以上時，烤漆品檢測試Fluting 會NG降級 (RMK00241) . 若SKP+T/L 的 EL％總和 CQ ＞0.8％,材質SAE1012＞0.6 ％ 未能符合，反應給下製程與TED工程師 (RMK00241) . 本單於烤漆正背面都塗裝正面漆，因此鍍鋅請管制背面表面品質比照正面 (RMK00363) | 訂單:2508DFD060/001 CG2 <生產備註> 事項如下 . 注意平坦度及表面狀況（如無鋅痕、刮痕、凹陷 等） (RMK00085) . 請量測平坦度及弓形度，並記錄. (RMK00085) . 【邊緣品質】此為烤漆背面25μ訂單，請加強檢視鋼捲：邊緣殘剪、側緣鋅渣或毛邊，因為會導致烤漆背面漆轉印正面 (RMK00126) . ★ SKP+T/L 的 EL％總和 CQ ＞0.8％,材質SAE1012＞0.6 ％ --->一定要達到不然會訴賠★ (RMK00241) . 指定使用CSC或中龍或者日本用料，切勿用其它料源。會訴賠... (RMK00241) . 因為SKP+T/L 的 EL％總和 CQ ＞0.8％,材質SAE1012＞0.6 ％以上時，烤漆品檢測試Fluting 會NG降級 (RMK00241) . 若SKP+T/L 的 EL％總和 CQ ＞0.8％,材質SAE1012＞0.6 ％ 未能符合，反應給下製程與TED工程師 (RMK00241) . 本單於烤漆正背面都塗裝正面漆，因此鍍鋅請管制背面表面品質比照正面 (RMK00363) | 訂單:2508DFD060/001 CC1 <生產備註> 事項如下 . 【PMT】1.1.因為CR厚 0.992 mm，TOP 標準PMT以224℃去計算 (RMK-E_CHIN) . 【疊放】出口每顆鋼捲貼紅色 " 禁止疊放 " 貼紙，如果有套桶S最多2層 ( (RMK-E_CHIN) . 【分切】說是母鋼對切所以較能符合訂單分切限重。若有其它因素造成分切困難時請CALL玲翎 (RMK-E_CHIN) . 冷軋厚度 > 0.8mm 內圈須插入二張瓦楞紙,防止端板印痕.客戶為益大時不可加瓦楞紙 (RMK00059) . 注意用途為傳統捲門. (RMK00085) . 需測試 ''往返摩擦試驗'' (RMK00085) . 此色為高光澤主操請注意捲起張力的提高查表 (RMK00122) . 【邊緣品質】此為烤漆背面25μ訂單，請加強檢視鋼捲：邊緣殘剪、側緣鋅渣或毛邊，因為會導致烤漆背面漆轉印正面 (RMK00126) . 1.本單若塗裝背面漆一律改為REVERSE COATING 例外訂單如下敘述 (RMK00163) . 2.例外訂單為R字頭超低光澤與PVDF (＞25μ)，背面漆可改 NATURE COATING，但搭配底漆避免遮蓋性不佳 (RMK00163) . 一般CQ T/L EL％目標0.1％，視板面或狀況可做調整--->不然下製程會發生FLUTING會訴賠 (RMK00241) . ★本產品因訴賠過，一定得做 Fluting TEST，線上EL％有調整時需再確認★ (RMK00241) . ★品檢注意！JIS&CNS 訂單必須每滿50噸一定要再做一次TEST (RMK00259) . 【PMT】1.2.CC2計算完後面漆每個ZONE 爐溫各降8℃為最終爐溫 (RMK00568) . 【PMT】1.3.CC2因爐溫各降8℃為最終爐溫，請股長於TEST時 確實量測板溫 (RMK00568) . 【PMT】1.4.若發現PMT不足，請上調ZONE溫度並回饋工程師 (RMK00568) . 【PMT】1.5.品檢注意！因標準PMT有下修請注意MEK測試 (RMK00568) . 【PMT】1.6.厚板少生產，請領班量測板溫並記錄之 (RMK00568) | 訂單:2508DFD060/001 CC2 <生產備註> 事項如下 . 【PMT】1.1.因為CR厚 0.992 mm，TOP 標準PMT以224℃去計算 (RMK-E_CHIN) . 【疊放】出口每顆鋼捲貼紅色 " 禁止疊放 " 貼紙，如果有套桶S最多2層 ( (RMK-E_CHIN) . 【分切】說是母鋼對切所以較能符合訂單分切限重。若有其它因素造成分切困難時請CALL玲翎 (RMK-E_CHIN) . 冷軋厚度 > 0.8mm 內圈須插入二張瓦楞紙,防止端板印痕.客戶為益大時不可加瓦楞紙 (RMK00059) . 注意用途為傳統捲門. (RMK00085) . 需測試 ''往返摩擦試驗'' (RMK00085) . 此色為高光澤主操請注意捲起張力的提高查表 (RMK00122) . 【邊緣品質】此為烤漆背面25μ訂單，請加強檢視鋼捲：邊緣殘剪、側緣鋅渣或毛邊，因為會導致烤漆背面漆轉印正面 (RMK00126) . 1.本單若塗裝背面漆一律改為REVERSE COATING 例外訂單如下敘述 (RMK00163) . 2.例外訂單為R字頭超低光澤與PVDF (＞25μ)，背面漆可改 NATURE COATING，但搭配底漆避免遮蓋性不佳 (RMK00163) . 20120627晨會決議 CC2生產 PPGI 時請使用表調 (RMK00191) . 一般CQ T/L EL％目標0.1％，視板面或狀況可做調整--->不然下製程會發生FLUTING會訴賠 (RMK00241) . ★本產品因訴賠過，一定得做 Fluting TEST，線上EL％有調整時需再確認★ (RMK00241) . ★品檢注意！JIS&CNS 訂單必須每滿50噸一定要再做一次TEST (RMK00259) . 【PMT】1.2.CC2計算完後面漆每個ZONE 爐溫各降8℃為最終爐溫 (RMK00568) . 【PMT】1.3.CC2因爐溫各降8℃為最終爐溫，請股長於TEST時 確實量測板溫 (RMK00568) . 【PMT】1.4.若發現PMT不足，請上調ZONE溫度並回饋工程師 (RMK00568) . 【PMT】1.5.品檢注意！因標準PMT有下修請注意MEK測試 (RMK00568) . 【PMT】1.6.厚板少生產，請領班量測板溫並記錄之 (RMK00568) | 訂單:2508DFD060/001 RCL <生產備註> 事項如下 . 冷軋厚度 > 0.8mm 內圈須插入二張瓦楞紙,防止端板印痕.客戶為益大時不可加瓦楞紙 (RMK00059) | 訂單:2508DFD060/001 CCPK 無 <生產備註> 事項 | 訂單:2508DFD060/001 CGQC <品檢備註> 事項如下 . 【邊緣品質】此為烤漆背面25μ訂單，請加強檢視鋼捲：邊緣殘剪、側緣鋅渣或毛邊，因為會導致烤漆背面漆轉印正面 (RMK00126) . 本單於烤漆正背面都塗裝正面漆，因此鍍鋅請管制背面表面品質比照正面 (RMK00363) | 訂單:2508DFD060/001 CCQC <品檢備註> 事項如下 . 【PMT】1.1.因為CR厚 0.992 mm，TOP 標準PMT以224℃去計算 (RMK-E_CHIN) . 【分切】說是母鋼對切所以較能符合訂單分切限重。若有其它因素造成分切困難時請CALL玲翎 (RMK-E_CHIN) . 冷軋厚度 > 0.8mm 內圈須插入二張瓦楞紙,防止端板印痕.客戶為益大時不可加瓦楞紙 (RMK00059) . 【邊緣品質】此為烤漆背面25μ訂單，請加強檢視鋼捲：邊緣殘剪、側緣鋅渣或毛邊，因為會導致烤漆背面漆轉印正面 (RMK00126) . 1.本單若塗裝背面漆一律改為REVERSE COATING 例外訂單如下敘述 (RMK00163) . 2.例外訂單為R字頭超低光澤與PVDF (＞25μ)，背面漆可改 NATURE COATING，但搭配底漆避免遮蓋性不佳 (RMK00163) . ★本產品因訴賠過，一定得做 Fluting TEST，線上EL％有調整時需再確認★ (RMK00241) . ★品檢注意！JIS&CNS 訂單必須每滿50噸一定要再做一次TEST (RMK00259) . 【PMT】1.2.CC2計算完後面漆每個ZONE 爐溫各降8℃為最終爐溫 (RMK00568) . 【PMT】1.3.CC2因爐溫各降8℃為最終爐溫，請股長於TEST時 確實量測板溫 (RMK00568) . 【PMT】1.4.若發現PMT不足，請上調ZONE溫度並回饋工程師 (RMK00568) . 【PMT】1.5.品檢注意！因標準PMT有下修請注意MEK測試 (RMK00568) . 【PMT】1.6.厚板少生產，請領班量測板溫並記錄之 (RMK00568) | 訂單:2508DFD060/001 TOL 無 <生產備註> 事項 | 【分切】說是母鋼對切所以較能符合訂單分切限重。若有其它因素造成分切困難時請CALL玲翎^^/CC1/CC2/CCQC/ <<.E_CHIN 2025/08/21 14:17.>> 【疊放】出口每顆鋼捲貼紅色 " 禁止疊放 " 貼紙，如果有套桶S最多2層 (^^/CC1/CC2/MKT/ <<.E_CHIN 2025/08/21 14:19.>> 【PMT】1.1.因為CR厚 0.992 mm，TOP 標準PMT以224℃去計算^^/CC1/CC2/CCQC/^^ <<.E_CHIN 2025/08/21 14:20.>> | 訂單 2508DFD060/001 修改記錄如下: 20250819 18:29:01 (24025) 退火碼: >> S1, 用途碼: >> COA006, 背面標示: >> S000, 訂單背面顏色(五碼): >> 4B355, 背面漆膜厚: >> 25, 背面漆塗漆型式幾塗幾烤: >> 2, 鉻酸鹽: >> Z, 訂單厚度: >> 1, 訂單重: >> 40, 重量容許率(下限): >> 10, 重量容許率(上限): >> 10, 訂單寬度: >> 1228, 鍍製方式: >> AC, 鋼捲內徑: >> 610, 鋼捲下限重: >> 8, 鋼捲上限重: >> 10.5, 壓花條件碼: >> -, 表面花紋: >> Z, 綠色識別碼: >> -, 印刷輥號: >> -, 產品代碼: >> PPGI, 皮膜碼: >> -, 單位別: >> M, 油品種類: >> Z, 塗油量: >> Z, 包裝代碼: >> D2 , 保護膜碼: >> -, 客戶試片取樣型式: >> -, 調質碼: >> S, 套筒碼: >> P , 規格: >> CGCC-10, 製造標準: >> CNS, 表面處理劑種類: >> Z, 表面處理劑塗佈量: >> Z, 伸長率測試: >> N, 硬度測試碼: >> N, 抗拉強度測試: >> N, 降伏強度測試: >> N, 厚度變異: >> 0, 訂單正面顏色(五碼): >> 4Y525, 正面漆膜厚: >> 25, 正面漆塗漆型式幾塗幾烤: >> 2, 修邊碼: >> Y, 重量碼: >> AW, 鋼捲捲向: >> I, 鍍層碼: >> Z12, | *:
PPGI | 2508DFD060/002 | 1. ●依旭台背面（正面漆塗料）發泡黏著性不佳（CC250503），要確認背面是否要發泡● (OFP00739)-{.不符.} | 1. 烤漆產品"門板"類...指定使用CSC或DS用料，切勿用其它料源 (OFP00129)-{.不符.} 2. 部分大陸料含B元素超過CNS規範管制，故請原料CNS規範之訂單不要配大陸料 (OFP00684)-{.不符.} | 1. CQ CR厚度超過0.7MM後要注意CR1與CR2修邊寬度要確認 (OFP00157)-{.不符.} 2. 備註：XXXXX 標準MASS=XXX 為生產與品管依據。排程MASS為請購用不用理會 (OFP00293)-{.不符.} 3. 高光新增備註（適用非直立式包裝）：請出口每顆鋼捲貼紅色 " 禁止疊放 " 貼紙，如果有套桶S最多2層 (OFP00366)-{.不符.} 4. 【提醒 審單人員】CR≧0.6 要於烤漆備註調降 PMT等相關。★KP抗塵PVDF不受此限 (OFP00509)-{.不符.} 5. 部分大陸料含B元素超過CNS規範管制，故請原料CNS規範之訂單不要配大陸料 (OFP00684)-{.不符.} 6. ●依旭台背面（正面漆塗料）發泡黏著性不佳（CC250503），要確認背面是否要發泡● (OFP00739)-{.不符.} 7. 用途別對應選配碼不符 (用途碼:COA006, 選配碼:ON009 不符)(OFP00030)-{.不符.} | 訂單:2508DFD060/002 CPL <生產備註> 事項如下 . 本單為烤漆背面大於等於25μ塗裝，軋延後不允許毛邊，請CPL注意修邊狀況 (RMK00124) . 【邊緣品質】此為烤漆背面25μ訂單，請加強檢視鋼捲：邊緣殘剪、側緣鋅渣或毛邊，因為會導致烤漆背面漆轉印正面 (RMK00126) . 指定使用CSC或中龍或者日本用料，切勿用其它料源。會訴賠... (RMK00241) . 除HGI/ HGL 訂單邊緣不噴油. 其餘皆側緣噴油 (RMK00285) | 訂單:2508DFD060/002 CR1 <生產備註> 事項如下 . 【邊緣品質】此為烤漆背面25μ訂單，請加強檢視鋼捲：邊緣殘剪、側緣鋅渣或毛邊，因為會導致烤漆背面漆轉印正面 (RMK00126) . 指定使用CSC或中龍或者日本用料，切勿用其它料源。會訴賠... (RMK00241) . 每組工輥生產之第一顆鋼捲, 檢查振動輥痕或砂輪痕 (RMK00307) | 訂單:2508DFD060/002 CR2 <生產備註> 事項如下 . 【邊緣品質】此為烤漆背面25μ訂單，請加強檢視鋼捲：邊緣殘剪、側緣鋅渣或毛邊，因為會導致烤漆背面漆轉印正面 (RMK00126) . 指定使用CSC或中龍或者日本用料，切勿用其它料源。會訴賠... (RMK00241) . 每組工輥生產之第一顆鋼捲, 檢查振動輥痕或砂輪痕 (RMK00307) | 訂單:2508DFD060/002 CG1 <生產備註> 事項如下 . 注意平坦度及表面狀況（如無鋅痕、刮痕、凹陷 等） (RMK00085) . 請量測平坦度及弓形度，並記錄. (RMK00085) . 【邊緣品質】此為烤漆背面25μ訂單，請加強檢視鋼捲：邊緣殘剪、側緣鋅渣或毛邊，因為會導致烤漆背面漆轉印正面 (RMK00126) . ★ SKP+T/L 的 EL％總和 CQ ＞0.8％,材質SAE1012＞0.6 ％ --->一定要達到不然會訴賠★ (RMK00241) . 指定使用CSC或中龍或者日本用料，切勿用其它料源。會訴賠... (RMK00241) . 因為SKP+T/L 的 EL％總和 CQ ＞0.8％,材質SAE1012＞0.6 ％以上時，烤漆品檢測試Fluting 會NG降級 (RMK00241) . 若SKP+T/L 的 EL％總和 CQ ＞0.8％,材質SAE1012＞0.6 ％ 未能符合，反應給下製程與TED工程師 (RMK00241) . 本單於烤漆正背面都塗裝正面漆，因此鍍鋅請管制背面表面品質比照正面 (RMK00363) | 訂單:2508DFD060/002 CG2 <生產備註> 事項如下 . 注意平坦度及表面狀況（如無鋅痕、刮痕、凹陷 等） (RMK00085) . 請量測平坦度及弓形度，並記錄. (RMK00085) . 【邊緣品質】此為烤漆背面25μ訂單，請加強檢視鋼捲：邊緣殘剪、側緣鋅渣或毛邊，因為會導致烤漆背面漆轉印正面 (RMK00126) . ★ SKP+T/L 的 EL％總和 CQ ＞0.8％,材質SAE1012＞0.6 ％ --->一定要達到不然會訴賠★ (RMK00241) . 指定使用CSC或中龍或者日本用料，切勿用其它料源。會訴賠... (RMK00241) . 因為SKP+T/L 的 EL％總和 CQ ＞0.8％,材質SAE1012＞0.6 ％以上時，烤漆品檢測試Fluting 會NG降級 (RMK00241) . 若SKP+T/L 的 EL％總和 CQ ＞0.8％,材質SAE1012＞0.6 ％ 未能符合，反應給下製程與TED工程師 (RMK00241) . 本單於烤漆正背面都塗裝正面漆，因此鍍鋅請管制背面表面品質比照正面 (RMK00363) | 訂單:2508DFD060/002 CC1 <生產備註> 事項如下 . 【PMT】1.1.因為CR厚 1.194 mm，TOP 標準PMT以222℃去計算 (RMK-E_CHIN) . 【疊放】出口每顆鋼捲貼紅色 " 禁止疊放 " 貼紙，如果有套桶S最多2層 ( (RMK-E_CHIN) . 冷軋厚度 > 0.8mm 內圈須插入二張瓦楞紙,防止端板印痕.客戶為益大時不可加瓦楞紙 (RMK00059) . 注意用途為傳統捲門. (RMK00085) . 需測試 ''往返摩擦試驗'' (RMK00085) . 此色為高光澤主操請注意捲起張力的提高查表 (RMK00122) . 【邊緣品質】此為烤漆背面25μ訂單，請加強檢視鋼捲：邊緣殘剪、側緣鋅渣或毛邊，因為會導致烤漆背面漆轉印正面 (RMK00126) . 1.本單若塗裝背面漆一律改為REVERSE COATING 例外訂單如下敘述 (RMK00163) . 2.例外訂單為R字頭超低光澤與PVDF (＞25μ)，背面漆可改 NATURE COATING，但搭配底漆避免遮蓋性不佳 (RMK00163) . 一般CQ T/L EL％目標0.1％，視板面或狀況可做調整--->不然下製程會發生FLUTING會訴賠 (RMK00241) . ★本產品因訴賠過，一定得做 Fluting TEST，線上EL％有調整時需再確認★ (RMK00241) . ★品檢注意！JIS&CNS 訂單必須每滿50噸一定要再做一次TEST (RMK00259) . 【PMT】1.2.CC2計算完後面漆每個ZONE 爐溫各降8℃為最終爐溫 (RMK00568) . 【PMT】1.3.CC2因爐溫各降8℃為最終爐溫，請股長於TEST時 確實量測板溫 (RMK00568) . 【PMT】1.4.若發現PMT不足，請上調ZONE溫度並回饋工程師 (RMK00568) . 【PMT】1.5.品檢注意！因標準PMT有下修請注意MEK測試 (RMK00568) . 【PMT】1.6.厚板少生產，請領班量測板溫並記錄之 (RMK00568) | 訂單:2508DFD060/002 CC2 <生產備註> 事項如下 . 【PMT】1.1.因為CR厚 1.194 mm，TOP 標準PMT以222℃去計算 (RMK-E_CHIN) . 【疊放】出口每顆鋼捲貼紅色 " 禁止疊放 " 貼紙，如果有套桶S最多2層 ( (RMK-E_CHIN) . 冷軋厚度 > 0.8mm 內圈須插入二張瓦楞紙,防止端板印痕.客戶為益大時不可加瓦楞紙 (RMK00059) . 注意用途為傳統捲門. (RMK00085) . 需測試 ''往返摩擦試驗'' (RMK00085) . 此色為高光澤主操請注意捲起張力的提高查表 (RMK00122) . 【邊緣品質】此為烤漆背面25μ訂單，請加強檢視鋼捲：邊緣殘剪、側緣鋅渣或毛邊，因為會導致烤漆背面漆轉印正面 (RMK00126) . 1.本單若塗裝背面漆一律改為REVERSE COATING 例外訂單如下敘述 (RMK00163) . 2.例外訂單為R字頭超低光澤與PVDF (＞25μ)，背面漆可改 NATURE COATING，但搭配底漆避免遮蓋性不佳 (RMK00163) . 20120627晨會決議 CC2生產 PPGI 時請使用表調 (RMK00191) . 一般CQ T/L EL％目標0.1％，視板面或狀況可做調整--->不然下製程會發生FLUTING會訴賠 (RMK00241) . ★本產品因訴賠過，一定得做 Fluting TEST，線上EL％有調整時需再確認★ (RMK00241) . ★品檢注意！JIS&CNS 訂單必須每滿50噸一定要再做一次TEST (RMK00259) . 【PMT】1.2.CC2計算完後面漆每個ZONE 爐溫各降8℃為最終爐溫 (RMK00568) . 【PMT】1.3.CC2因爐溫各降8℃為最終爐溫，請股長於TEST時 確實量測板溫 (RMK00568) . 【PMT】1.4.若發現PMT不足，請上調ZONE溫度並回饋工程師 (RMK00568) . 【PMT】1.5.品檢注意！因標準PMT有下修請注意MEK測試 (RMK00568) . 【PMT】1.6.厚板少生產，請領班量測板溫並記錄之 (RMK00568) | 訂單:2508DFD060/002 RCL <生產備註> 事項如下 . 冷軋厚度 > 0.8mm 內圈須插入二張瓦楞紙,防止端板印痕.客戶為益大時不可加瓦楞紙 (RMK00059) | 訂單:2508DFD060/002 CCPK 無 <生產備註> 事項 | 訂單:2508DFD060/002 CGQC <品檢備註> 事項如下 . 【邊緣品質】此為烤漆背面25μ訂單，請加強檢視鋼捲：邊緣殘剪、側緣鋅渣或毛邊，因為會導致烤漆背面漆轉印正面 (RMK00126) . 本單於烤漆正背面都塗裝正面漆，因此鍍鋅請管制背面表面品質比照正面 (RMK00363) | 訂單:2508DFD060/002 CCQC <品檢備註> 事項如下 . 【PMT】1.1.因為CR厚 1.194 mm，TOP 標準PMT以222℃去計算 (RMK-E_CHIN) . 冷軋厚度 > 0.8mm 內圈須插入二張瓦楞紙,防止端板印痕.客戶為益大時不可加瓦楞紙 (RMK00059) . 【邊緣品質】此為烤漆背面25μ訂單，請加強檢視鋼捲：邊緣殘剪、側緣鋅渣或毛邊，因為會導致烤漆背面漆轉印正面 (RMK00126) . 1.本單若塗裝背面漆一律改為REVERSE COATING 例外訂單如下敘述 (RMK00163) . 2.例外訂單為R字頭超低光澤與PVDF (＞25μ)，背面漆可改 NATURE COATING，但搭配底漆避免遮蓋性不佳 (RMK00163) . ★本產品因訴賠過，一定得做 Fluting TEST，線上EL％有調整時需再確認★ (RMK00241) . ★品檢注意！JIS&CNS 訂單必須每滿50噸一定要再做一次TEST (RMK00259) . 【PMT】1.2.CC2計算完後面漆每個ZONE 爐溫各降8℃為最終爐溫 (RMK00568) . 【PMT】1.3.CC2因爐溫各降8℃為最終爐溫，請股長於TEST時 確實量測板溫 (RMK00568) . 【PMT】1.4.若發現PMT不足，請上調ZONE溫度並回饋工程師 (RMK00568) . 【PMT】1.5.品檢注意！因標準PMT有下修請注意MEK測試 (RMK00568) . 【PMT】1.6.厚板少生產，請領班量測板溫並記錄之 (RMK00568) | 訂單:2508DFD060/002 TOL 無 <生產備註> 事項 | 【疊放】出口每顆鋼捲貼紅色 " 禁止疊放 " 貼紙，如果有套桶S最多2層 (^^/CC1/CC2/MKT/^^ <<.E_CHIN 2025/08/21 14:32.>> 【PMT】1.1.因為CR厚 1.194 mm，TOP 標準PMT以222℃去計算^^/CC1/CC2/CCQC/^^ <<.E_CHIN 2025/08/21 14:33.>> | 訂單 2508DFD060/002 修改記錄如下: 20250819 18:28:18 (24025) 退火碼: >> S1, 用途碼: >> COA006, 背面標示: >> S000, 訂單背面顏色(五碼): >> 4B355, 背面漆膜厚: >> 25, 背面漆塗漆型式幾塗幾烤: >> 2, 鉻酸鹽: >> Z, 訂單厚度: >> 1.2, 訂單重: >> 20, 重量容許率(下限): >> 10, 重量容許率(上限): >> 10, 訂單寬度: >> 1221, 鍍製方式: >> AC, 鋼捲內徑: >> 610, 鋼捲下限重: >> 10, 鋼捲上限重: >> 12, 壓花條件碼: >> -, 表面花紋: >> Z, 綠色識別碼: >> -, 印刷輥號: >> -, 產品代碼: >> PPGI, 皮膜碼: >> -, 單位別: >> M, 油品種類: >> Z, 塗油量: >> Z, 包裝代碼: >> D2 , 保護膜碼: >> -, 客戶試片取樣型式: >> -, 調質碼: >> S, 套筒碼: >> P , 規格: >> CGCC-10, 製造標準: >> CNS, 表面處理劑種類: >> Z, 表面處理劑塗佈量: >> Z, 伸長率測試: >> N, 硬度測試碼: >> N, 抗拉強度測試: >> N, 降伏強度測試: >> N, 厚度變異: >> 0, 訂單正面顏色(五碼): >> 7L675, 正面漆膜厚: >> 25, 正面漆塗漆型式幾塗幾烤: >> 2, 修邊碼: >> Y, 重量碼: >> AW, 鋼捲捲向: >> I, 鍍層碼: >> Z12, | *:
PPGI | 2508DFD060/003 | 1. ●依旭台背面（正面漆塗料）發泡黏著性不佳（CC250503），要確認背面是否要發泡● (OFP00739)-{.不符.} | 1. 烤漆產品"門板"類...指定使用CSC或DS用料，切勿用其它料源 (OFP00129)-{.不符.} 2. CNS 標準不可使用 加硼熱軋原料, 會超出標準上限 (OFP00398)-{.不符.} 3. 部分大陸料含B元素超過CNS規範管制，故請原料CNS規範之訂單不要配大陸料 (OFP00684)-{.不符.} | 1. CQ CR厚度超過0.7MM後要注意CR1與CR2修邊寬度要確認 (OFP00157)-{.不符.} 2. 備註：XXXXX 標準MASS=XXX 為生產與品管依據。排程MASS為請購用不用理會 (OFP00293)-{.不符.} 3. 高光新增備註（適用非直立式包裝）：請出口每顆鋼捲貼紅色 " 禁止疊放 " 貼紙，如果有套桶S最多2層 (OFP00366)-{.不符.} 4. CNS 標準不可使用 加硼熱軋原料, 會超出標準上限 (OFP00398)-{.不符.} 5. 修邊營業需設為 "N"，不然單子會審不過 (OFP00459)-{.不符.} 6. 【提醒 審單人員】CR≧0.6 要於烤漆備註調降 PMT等相關。★KP抗塵PVDF不受此限 (OFP00509)-{.不符.} 7. 部分大陸料含B元素超過CNS規範管制，故請原料CNS規範之訂單不要配大陸料 (OFP00684)-{.不符.} 8. ●依旭台背面（正面漆塗料）發泡黏著性不佳（CC250503），要確認背面是否要發泡● (OFP00739)-{.不符.} 9. 用途別對應選配碼不符 (用途碼:COA006, 選配碼:ON009 不符)(OFP00030)-{.不符.} | 訂單:2508DFD060/003 CPL <生產備註> 事項如下 . 本單為烤漆背面大於等於25μ塗裝，軋延後不允許毛邊，請CPL注意修邊狀況 (RMK00124) . 【邊緣品質】此為烤漆背面25μ訂單，請加強檢視鋼捲：邊緣殘剪、側緣鋅渣或毛邊，因為會導致烤漆背面漆轉印正面 (RMK00126) . 指定使用CSC或中龍或者日本用料，切勿用其它料源。會訴賠... (RMK00241) . 除HGI/ HGL 訂單邊緣不噴油. 其餘皆側緣噴油 (RMK00285) | 訂單:2508DFD060/003 CR1 <生產備註> 事項如下 . 【邊緣品質】此為烤漆背面25μ訂單，請加強檢視鋼捲：邊緣殘剪、側緣鋅渣或毛邊，因為會導致烤漆背面漆轉印正面 (RMK00126) . 指定使用CSC或中龍或者日本用料，切勿用其它料源。會訴賠... (RMK00241) . 每組工輥生產之第一顆鋼捲, 檢查振動輥痕或砂輪痕 (RMK00307) | 訂單:2508DFD060/003 CR2 <生產備註> 事項如下 . 【邊緣品質】此為烤漆背面25μ訂單，請加強檢視鋼捲：邊緣殘剪、側緣鋅渣或毛邊，因為會導致烤漆背面漆轉印正面 (RMK00126) . 指定使用CSC或中龍或者日本用料，切勿用其它料源。會訴賠... (RMK00241) . 每組工輥生產之第一顆鋼捲, 檢查振動輥痕或砂輪痕 (RMK00307) | 訂單:2508DFD060/003 CG1 <生產備註> 事項如下 . 【ASCR】本單使用 CH AS CR 請注意一下外觀品質＆尺寸 (RMK-E_CHIN) . 注意平坦度及表面狀況（如無鋅痕、刮痕、凹陷 等） (RMK00085) . 請量測平坦度及弓形度，並記錄. (RMK00085) . 【邊緣品質】此為烤漆背面25μ訂單，請加強檢視鋼捲：邊緣殘剪、側緣鋅渣或毛邊，因為會導致烤漆背面漆轉印正面 (RMK00126) . ★ SKP+T/L 的 EL％總和 CQ ＞0.8％,材質SAE1012＞0.6 ％ --->一定要達到不然會訴賠★ (RMK00241) . 指定使用CSC或中龍或者日本用料，切勿用其它料源。會訴賠... (RMK00241) . 因為SKP+T/L 的 EL％總和 CQ ＞0.8％,材質SAE1012＞0.6 ％以上時，烤漆品檢測試Fluting 會NG降級 (RMK00241) . 若SKP+T/L 的 EL％總和 CQ ＞0.8％,材質SAE1012＞0.6 ％ 未能符合，反應給下製程與TED工程師 (RMK00241) . 本單於烤漆正背面都塗裝正面漆，因此鍍鋅請管制背面表面品質比照正面 (RMK00363) | 訂單:2508DFD060/003 CG2 <生產備註> 事項如下 . 【ASCR】本單使用 CH AS CR 請注意一下外觀品質＆尺寸 (RMK-E_CHIN) . 注意平坦度及表面狀況（如無鋅痕、刮痕、凹陷 等） (RMK00085) . 請量測平坦度及弓形度，並記錄. (RMK00085) . 【邊緣品質】此為烤漆背面25μ訂單，請加強檢視鋼捲：邊緣殘剪、側緣鋅渣或毛邊，因為會導致烤漆背面漆轉印正面 (RMK00126) . ★ SKP+T/L 的 EL％總和 CQ ＞0.8％,材質SAE1012＞0.6 ％ --->一定要達到不然會訴賠★ (RMK00241) . 指定使用CSC或中龍或者日本用料，切勿用其它料源。會訴賠... (RMK00241) . 因為SKP+T/L 的 EL％總和 CQ ＞0.8％,材質SAE1012＞0.6 ％以上時，烤漆品檢測試Fluting 會NG降級 (RMK00241) . 若SKP+T/L 的 EL％總和 CQ ＞0.8％,材質SAE1012＞0.6 ％ 未能符合，反應給下製程與TED工程師 (RMK00241) . 本單於烤漆正背面都塗裝正面漆，因此鍍鋅請管制背面表面品質比照正面 (RMK00363) | 訂單:2508DFD060/003 CC1 <生產備註> 事項如下 . 【ASCR】本單使用 CH AS CR 請注意一下外觀品質＆尺寸 (RMK-E_CHIN) . 【分切】玲翎曰：母鋼分切2粒。 (RMK-E_CHIN) . 【PMT】1.1.因為CR厚 1.396 mm，TOP 標準PMT以222℃去計算 (RMK-E_CHIN) . 【疊放】出口每顆鋼捲貼紅色 " 禁止疊放 " 貼紙，如果有套桶S最多2層 (RMK-E_CHIN) . 冷軋厚度 > 0.8mm 內圈須插入二張瓦楞紙,防止端板印痕.客戶為益大時不可加瓦楞紙 (RMK00059) . 注意用途為傳統捲門. (RMK00085) . 需測試 ''往返摩擦試驗'' (RMK00085) . 此色為高光澤主操請注意捲起張力的提高查表 (RMK00122) . 【邊緣品質】此為烤漆背面25μ訂單，請加強檢視鋼捲：邊緣殘剪、側緣鋅渣或毛邊，因為會導致烤漆背面漆轉印正面 (RMK00126) . 1.本單若塗裝背面漆一律改為REVERSE COATING 例外訂單如下敘述 (RMK00163) . 2.例外訂單為R字頭超低光澤與PVDF (＞25μ)，背面漆可改 NATURE COATING，但搭配底漆避免遮蓋性不佳 (RMK00163) . 一般CQ T/L EL％目標0.1％，視板面或狀況可做調整--->不然下製程會發生FLUTING會訴賠 (RMK00241) . ★本產品因訴賠過，一定得做 Fluting TEST，線上EL％有調整時需再確認★ (RMK00241) . ★品檢注意！JIS&CNS 訂單必須每滿50噸一定要再做一次TEST (RMK00259) . 【PMT】1.2.CC2計算完後面漆每個ZONE 爐溫各降8℃為最終爐溫 (RMK00568) . 【PMT】1.3.CC2因爐溫各降8℃為最終爐溫，請股長於TEST時 確實量測板溫 (RMK00568) . 【PMT】1.4.若發現PMT不足，請上調ZONE溫度並回饋工程師 (RMK00568) . 【PMT】1.5.品檢注意！因標準PMT有下修請注意MEK測試 (RMK00568) . 【PMT】1.6.厚板少生產，請領班量測板溫並記錄之 (RMK00568) | 訂單:2508DFD060/003 CC2 <生產備註> 事項如下 . 【ASCR】本單使用 CH AS CR 請注意一下外觀品質＆尺寸 (RMK-E_CHIN) . 【分切】玲翎曰：母鋼分切2粒。 (RMK-E_CHIN) . 【PMT】1.1.因為CR厚 1.396 mm，TOP 標準PMT以222℃去計算 (RMK-E_CHIN) . 【疊放】出口每顆鋼捲貼紅色 " 禁止疊放 " 貼紙，如果有套桶S最多2層 (RMK-E_CHIN) . 冷軋厚度 > 0.8mm 內圈須插入二張瓦楞紙,防止端板印痕.客戶為益大時不可加瓦楞紙 (RMK00059) . 注意用途為傳統捲門. (RMK00085) . 需測試 ''往返摩擦試驗'' (RMK00085) . 此色為高光澤主操請注意捲起張力的提高查表 (RMK00122) . 【邊緣品質】此為烤漆背面25μ訂單，請加強檢視鋼捲：邊緣殘剪、側緣鋅渣或毛邊，因為會導致烤漆背面漆轉印正面 (RMK00126) . 1.本單若塗裝背面漆一律改為REVERSE COATING 例外訂單如下敘述 (RMK00163) . 2.例外訂單為R字頭超低光澤與PVDF (＞25μ)，背面漆可改 NATURE COATING，但搭配底漆避免遮蓋性不佳 (RMK00163) . 20120627晨會決議 CC2生產 PPGI 時請使用表調 (RMK00191) . 一般CQ T/L EL％目標0.1％，視板面或狀況可做調整--->不然下製程會發生FLUTING會訴賠 (RMK00241) . ★本產品因訴賠過，一定得做 Fluting TEST，線上EL％有調整時需再確認★ (RMK00241) . ★品檢注意！JIS&CNS 訂單必須每滿50噸一定要再做一次TEST (RMK00259) . 【PMT】1.2.CC2計算完後面漆每個ZONE 爐溫各降8℃為最終爐溫 (RMK00568) . 【PMT】1.3.CC2因爐溫各降8℃為最終爐溫，請股長於TEST時 確實量測板溫 (RMK00568) . 【PMT】1.4.若發現PMT不足，請上調ZONE溫度並回饋工程師 (RMK00568) . 【PMT】1.5.品檢注意！因標準PMT有下修請注意MEK測試 (RMK00568) . 【PMT】1.6.厚板少生產，請領班量測板溫並記錄之 (RMK00568) | 訂單:2508DFD060/003 RCL <生產備註> 事項如下 . 冷軋厚度 > 0.8mm 內圈須插入二張瓦楞紙,防止端板印痕.客戶為益大時不可加瓦楞紙 (RMK00059) | 訂單:2508DFD060/003 CCPK 無 <生產備註> 事項 | 訂單:2508DFD060/003 CGQC <品檢備註> 事項如下 . 【ASCR】本單使用 CH AS CR 請注意一下外觀品質＆尺寸 (RMK-E_CHIN) . 【邊緣品質】此為烤漆背面25μ訂單，請加強檢視鋼捲：邊緣殘剪、側緣鋅渣或毛邊，因為會導致烤漆背面漆轉印正面 (RMK00126) . 本單於烤漆正背面都塗裝正面漆，因此鍍鋅請管制背面表面品質比照正面 (RMK00363) | 訂單:2508DFD060/003 CCQC <品檢備註> 事項如下 . 【ASCR】本單使用 CH AS CR 請注意一下外觀品質＆尺寸 (RMK-E_CHIN) . 【分切】玲翎曰：母鋼分切2粒。 (RMK-E_CHIN) . 【PMT】1.1.因為CR厚 1.396 mm，TOP 標準PMT以222℃去計算 (RMK-E_CHIN) . 冷軋厚度 > 0.8mm 內圈須插入二張瓦楞紙,防止端板印痕.客戶為益大時不可加瓦楞紙 (RMK00059) . 【邊緣品質】此為烤漆背面25μ訂單，請加強檢視鋼捲：邊緣殘剪、側緣鋅渣或毛邊，因為會導致烤漆背面漆轉印正面 (RMK00126) . 1.本單若塗裝背面漆一律改為REVERSE COATING 例外訂單如下敘述 (RMK00163) . 2.例外訂單為R字頭超低光澤與PVDF (＞25μ)，背面漆可改 NATURE COATING，但搭配底漆避免遮蓋性不佳 (RMK00163) . ★本產品因訴賠過，一定得做 Fluting TEST，線上EL％有調整時需再確認★ (RMK00241) . ★品檢注意！JIS&CNS 訂單必須每滿50噸一定要再做一次TEST (RMK00259) . 【PMT】1.2.CC2計算完後面漆每個ZONE 爐溫各降8℃為最終爐溫 (RMK00568) . 【PMT】1.3.CC2因爐溫各降8℃為最終爐溫，請股長於TEST時 確實量測板溫 (RMK00568) . 【PMT】1.4.若發現PMT不足，請上調ZONE溫度並回饋工程師 (RMK00568) . 【PMT】1.5.品檢注意！因標準PMT有下修請注意MEK測試 (RMK00568) . 【PMT】1.6.厚板少生產，請領班量測板溫並記錄之 (RMK00568) | 訂單:2508DFD060/003 TOL 無 <生產備註> 事項 | 【疊放】出口每顆鋼捲貼紅色 " 禁止疊放 " 貼紙，如果有套桶S最多2層 ^^/CC1/CC2/MKT/^^ <<.E_CHIN 2025/08/21 14:56.>> 【PMT】1.1.因為CR厚 1.396 mm，TOP 標準PMT以222℃去計算^^/CC1/CC2/CCQC/^^ <<.E_CHIN 2025/08/21 14:59.>> 【分切】玲翎曰：母鋼分切2粒。^^/CC1/CC2/CCQC/ <<.E_CHIN 2025/09/09 08:27.>> 【ASCR】本單使用 CH AS CR 請注意一下外觀品質＆尺寸^^/CG1/CG2/CC1/CC2/CGQC/CCQC/ <<.E_CHIN 2025/09/09 08:29.>> | 訂單 2508DFD060/003 修改記錄如下: 20250819 18:28:20 (24025) 退火碼: >> S1, 用途碼: >> COA006, 背面標示: >> S000, 訂單背面顏色(五碼): >> 4B355, 背面漆膜厚: >> 25, 背面漆塗漆型式幾塗幾烤: >> 2, 鉻酸鹽: >> Z, 訂單厚度: >> 1.4, 訂單重: >> 20, 重量容許率(下限): >> 10, 重量容許率(上限): >> 10, 訂單寬度: >> 1046, 鍍製方式: >> AC, 鋼捲內徑: >> 610, 鋼捲下限重: >> 10, 鋼捲上限重: >> 12, 壓花條件碼: >> -, 表面花紋: >> Z, 綠色識別碼: >> -, 印刷輥號: >> -, 產品代碼: >> PPGI, 皮膜碼: >> -, 單位別: >> M, 油品種類: >> Z, 塗油量: >> Z, 包裝代碼: >> D2 , 保護膜碼: >> -, 客戶試片取樣型式: >> -, 調質碼: >> S, 套筒碼: >> P , 規格: >> CGCC-10, 製造標準: >> CNS, 表面處理劑種類: >> Z, 表面處理劑塗佈量: >> Z, 伸長率測試: >> N, 硬度測試碼: >> N, 抗拉強度測試: >> N, 降伏強度測試: >> N, 厚度變異: >> 0, 訂單正面顏色(五碼): >> 7L675, 正面漆膜厚: >> 25, 正面漆塗漆型式幾塗幾烤: >> 2, 修邊碼: >> Y, 重量碼: >> AW, 鋼捲捲向: >> I, 鍍層碼: >> Z12, | *:
PPGI | 2508DFD060/004 | 1. ●依旭台背面（正面漆塗料）發泡黏著性不佳（CC250503），要確認背面是否要發泡● (OFP00739)-{.不符.} 2. 單捲限重檢核 (原料重:18.5~23.5, 分切困難:21.00~23.50, 單捲限重:8.00~10.50)(OFP00031)-{.不符.} | 1. 烤漆產品"門板"類...指定使用CSC或DS用料，切勿用其它料源 (OFP00129)-{.不符.} 2. 部分大陸料含B元素超過CNS規範管制，故請原料CNS規範之訂單不要配大陸料 (OFP00684)-{.不符.} | 1. CQ CR厚度超過0.7MM後要注意CR1與CR2修邊寬度要確認 (OFP00157)-{.不符.} 2. 備註：XXXXX 標準MASS=XXX 為生產與品管依據。排程MASS為請購用不用理會 (OFP00293)-{.不符.} 3. 高光新增備註（適用非直立式包裝）：請出口每顆鋼捲貼紅色 " 禁止疊放 " 貼紙，如果有套桶S最多2層 (OFP00366)-{.不符.} 4. 【提醒 審單人員】CR≧0.6 要於烤漆備註調降 PMT等相關。★KP抗塵PVDF不受此限 (OFP00509)-{.不符.} 5. 部分大陸料含B元素超過CNS規範管制，故請原料CNS規範之訂單不要配大陸料 (OFP00684)-{.不符.} 6. ●依旭台背面（正面漆塗料）發泡黏著性不佳（CC250503），要確認背面是否要發泡● (OFP00739)-{.不符.} 7. 用途別對應選配碼不符 (用途碼:COA006, 選配碼:ON009 不符)(OFP00030)-{.不符.} | 訂單:2508DFD060/004 CPL <生產備註> 事項如下 . 本單為烤漆背面大於等於25μ塗裝，軋延後不允許毛邊，請CPL注意修邊狀況 (RMK00124) . 【邊緣品質】此為烤漆背面25μ訂單，請加強檢視鋼捲：邊緣殘剪、側緣鋅渣或毛邊，因為會導致烤漆背面漆轉印正面 (RMK00126) . 指定使用CSC或中龍或者日本用料，切勿用其它料源。會訴賠... (RMK00241) . 除HGI/ HGL 訂單邊緣不噴油. 其餘皆側緣噴油 (RMK00285) | 訂單:2508DFD060/004 CR1 <生產備註> 事項如下 . 【邊緣品質】此為烤漆背面25μ訂單，請加強檢視鋼捲：邊緣殘剪、側緣鋅渣或毛邊，因為會導致烤漆背面漆轉印正面 (RMK00126) . 指定使用CSC或中龍或者日本用料，切勿用其它料源。會訴賠... (RMK00241) . 每組工輥生產之第一顆鋼捲, 檢查振動輥痕或砂輪痕 (RMK00307) | 訂單:2508DFD060/004 CR2 <生產備註> 事項如下 . 【邊緣品質】此為烤漆背面25μ訂單，請加強檢視鋼捲：邊緣殘剪、側緣鋅渣或毛邊，因為會導致烤漆背面漆轉印正面 (RMK00126) . 指定使用CSC或中龍或者日本用料，切勿用其它料源。會訴賠... (RMK00241) . 每組工輥生產之第一顆鋼捲, 檢查振動輥痕或砂輪痕 (RMK00307) | 訂單:2508DFD060/004 CG1 <生產備註> 事項如下 . 注意平坦度及表面狀況（如無鋅痕、刮痕、凹陷 等） (RMK00085) . 請量測平坦度及弓形度，並記錄. (RMK00085) . 【邊緣品質】此為烤漆背面25μ訂單，請加強檢視鋼捲：邊緣殘剪、側緣鋅渣或毛邊，因為會導致烤漆背面漆轉印正面 (RMK00126) . ★ SKP+T/L 的 EL％總和 CQ ＞0.8％,材質SAE1012＞0.6 ％ --->一定要達到不然會訴賠★ (RMK00241) . 指定使用CSC或中龍或者日本用料，切勿用其它料源。會訴賠... (RMK00241) . 因為SKP+T/L 的 EL％總和 CQ ＞0.8％,材質SAE1012＞0.6 ％以上時，烤漆品檢測試Fluting 會NG降級 (RMK00241) . 若SKP+T/L 的 EL％總和 CQ ＞0.8％,材質SAE1012＞0.6 ％ 未能符合，反應給下製程與TED工程師 (RMK00241) . 本單於烤漆正背面都塗裝正面漆，因此鍍鋅請管制背面表面品質比照正面 (RMK00363) | 訂單:2508DFD060/004 CG2 <生產備註> 事項如下 . 注意平坦度及表面狀況（如無鋅痕、刮痕、凹陷 等） (RMK00085) . 請量測平坦度及弓形度，並記錄. (RMK00085) . 【邊緣品質】此為烤漆背面25μ訂單，請加強檢視鋼捲：邊緣殘剪、側緣鋅渣或毛邊，因為會導致烤漆背面漆轉印正面 (RMK00126) . ★ SKP+T/L 的 EL％總和 CQ ＞0.8％,材質SAE1012＞0.6 ％ --->一定要達到不然會訴賠★ (RMK00241) . 指定使用CSC或中龍或者日本用料，切勿用其它料源。會訴賠... (RMK00241) . 因為SKP+T/L 的 EL％總和 CQ ＞0.8％,材質SAE1012＞0.6 ％以上時，烤漆品檢測試Fluting 會NG降級 (RMK00241) . 若SKP+T/L 的 EL％總和 CQ ＞0.8％,材質SAE1012＞0.6 ％ 未能符合，反應給下製程與TED工程師 (RMK00241) . 本單於烤漆正背面都塗裝正面漆，因此鍍鋅請管制背面表面品質比照正面 (RMK00363) | 訂單:2508DFD060/004 CC1 <生產備註> 事項如下 . 【疊放】出口每顆鋼捲貼紅色 " 禁止疊放 " 貼紙，如果有套桶S最多2層 (RMK-E_CHIN) . 【PMT】1.1.因為CR厚 1.194 mm，TOP 標準PMT以222℃去計算 (RMK-E_CHIN) . 【分切】說是母鋼對切所以較能符合訂單分切限重。若有其它因素造成分切困難時請CALL玲翎 (RMK-E_CHIN) . 冷軋厚度 > 0.8mm 內圈須插入二張瓦楞紙,防止端板印痕.客戶為益大時不可加瓦楞紙 (RMK00059) . 注意用途為傳統捲門. (RMK00085) . 需測試 ''往返摩擦試驗'' (RMK00085) . 此色為高光澤主操請注意捲起張力的提高查表 (RMK00122) . 【邊緣品質】此為烤漆背面25μ訂單，請加強檢視鋼捲：邊緣殘剪、側緣鋅渣或毛邊，因為會導致烤漆背面漆轉印正面 (RMK00126) . 1.本單若塗裝背面漆一律改為REVERSE COATING 例外訂單如下敘述 (RMK00163) . 2.例外訂單為R字頭超低光澤與PVDF (＞25μ)，背面漆可改 NATURE COATING，但搭配底漆避免遮蓋性不佳 (RMK00163) . 一般CQ T/L EL％目標0.1％，視板面或狀況可做調整--->不然下製程會發生FLUTING會訴賠 (RMK00241) . ★本產品因訴賠過，一定得做 Fluting TEST，線上EL％有調整時需再確認★ (RMK00241) . ★品檢注意！JIS&CNS 訂單必須每滿50噸一定要再做一次TEST (RMK00259) . 【PMT】1.2.CC2計算完後面漆每個ZONE 爐溫各降8℃為最終爐溫 (RMK00568) . 【PMT】1.3.CC2因爐溫各降8℃為最終爐溫，請股長於TEST時 確實量測板溫 (RMK00568) . 【PMT】1.4.若發現PMT不足，請上調ZONE溫度並回饋工程師 (RMK00568) . 【PMT】1.5.品檢注意！因標準PMT有下修請注意MEK測試 (RMK00568) . 【PMT】1.6.厚板少生產，請領班量測板溫並記錄之 (RMK00568) | 訂單:2508DFD060/004 CC2 <生產備註> 事項如下 . 【疊放】出口每顆鋼捲貼紅色 " 禁止疊放 " 貼紙，如果有套桶S最多2層 (RMK-E_CHIN) . 【PMT】1.1.因為CR厚 1.194 mm，TOP 標準PMT以222℃去計算 (RMK-E_CHIN) . 【分切】說是母鋼對切所以較能符合訂單分切限重。若有其它因素造成分切困難時請CALL玲翎 (RMK-E_CHIN) . 冷軋厚度 > 0.8mm 內圈須插入二張瓦楞紙,防止端板印痕.客戶為益大時不可加瓦楞紙 (RMK00059) . 注意用途為傳統捲門. (RMK00085) . 需測試 ''往返摩擦試驗'' (RMK00085) . 此色為高光澤主操請注意捲起張力的提高查表 (RMK00122) . 【邊緣品質】此為烤漆背面25μ訂單，請加強檢視鋼捲：邊緣殘剪、側緣鋅渣或毛邊，因為會導致烤漆背面漆轉印正面 (RMK00126) . 1.本單若塗裝背面漆一律改為REVERSE COATING 例外訂單如下敘述 (RMK00163) . 2.例外訂單為R字頭超低光澤與PVDF (＞25μ)，背面漆可改 NATURE COATING，但搭配底漆避免遮蓋性不佳 (RMK00163) . 20120627晨會決議 CC2生產 PPGI 時請使用表調 (RMK00191) . 一般CQ T/L EL％目標0.1％，視板面或狀況可做調整--->不然下製程會發生FLUTING會訴賠 (RMK00241) . ★本產品因訴賠過，一定得做 Fluting TEST，線上EL％有調整時需再確認★ (RMK00241) . ★品檢注意！JIS&CNS 訂單必須每滿50噸一定要再做一次TEST (RMK00259) . 【PMT】1.2.CC2計算完後面漆每個ZONE 爐溫各降8℃為最終爐溫 (RMK00568) . 【PMT】1.3.CC2因爐溫各降8℃為最終爐溫，請股長於TEST時 確實量測板溫 (RMK00568) . 【PMT】1.4.若發現PMT不足，請上調ZONE溫度並回饋工程師 (RMK00568) . 【PMT】1.5.品檢注意！因標準PMT有下修請注意MEK測試 (RMK00568) . 【PMT】1.6.厚板少生產，請領班量測板溫並記錄之 (RMK00568) | 訂單:2508DFD060/004 RCL <生產備註> 事項如下 . 冷軋厚度 > 0.8mm 內圈須插入二張瓦楞紙,防止端板印痕.客戶為益大時不可加瓦楞紙 (RMK00059) | 訂單:2508DFD060/004 CCPK 無 <生產備註> 事項 | 訂單:2508DFD060/004 CGQC <品檢備註> 事項如下 . 【邊緣品質】此為烤漆背面25μ訂單，請加強檢視鋼捲：邊緣殘剪、側緣鋅渣或毛邊，因為會導致烤漆背面漆轉印正面 (RMK00126) . 本單於烤漆正背面都塗裝正面漆，因此鍍鋅請管制背面表面品質比照正面 (RMK00363) | 訂單:2508DFD060/004 CCQC <品檢備註> 事項如下 . 【PMT】1.1.因為CR厚 1.194 mm，TOP 標準PMT以222℃去計算 (RMK-E_CHIN) . 【分切】說是母鋼對切所以較能符合訂單分切限重。若有其它因素造成分切困難時請CALL玲翎 (RMK-E_CHIN) . 冷軋厚度 > 0.8mm 內圈須插入二張瓦楞紙,防止端板印痕.客戶為益大時不可加瓦楞紙 (RMK00059) . 【邊緣品質】此為烤漆背面25μ訂單，請加強檢視鋼捲：邊緣殘剪、側緣鋅渣或毛邊，因為會導致烤漆背面漆轉印正面 (RMK00126) . 1.本單若塗裝背面漆一律改為REVERSE COATING 例外訂單如下敘述 (RMK00163) . 2.例外訂單為R字頭超低光澤與PVDF (＞25μ)，背面漆可改 NATURE COATING，但搭配底漆避免遮蓋性不佳 (RMK00163) . ★本產品因訴賠過，一定得做 Fluting TEST，線上EL％有調整時需再確認★ (RMK00241) . ★品檢注意！JIS&CNS 訂單必須每滿50噸一定要再做一次TEST (RMK00259) . 【PMT】1.2.CC2計算完後面漆每個ZONE 爐溫各降8℃為最終爐溫 (RMK00568) . 【PMT】1.3.CC2因爐溫各降8℃為最終爐溫，請股長於TEST時 確實量測板溫 (RMK00568) . 【PMT】1.4.若發現PMT不足，請上調ZONE溫度並回饋工程師 (RMK00568) . 【PMT】1.5.品檢注意！因標準PMT有下修請注意MEK測試 (RMK00568) . 【PMT】1.6.厚板少生產，請領班量測板溫並記錄之 (RMK00568) | 訂單:2508DFD060/004 TOL 無 <生產備註> 事項 | 【分切】說是母鋼對切所以較能符合訂單分切限重。若有其它因素造成分切困難時請CALL玲翎^^/CC1/CC2/CCQC/^^ <<.E_CHIN 2025/08/21 15:07.>> 【PMT】1.1.因為CR厚 1.194 mm，TOP 標準PMT以222℃去計算^^/CC1/CC2/CCQC/^^ <<.E_CHIN 2025/08/21 15:19.>> 【疊放】出口每顆鋼捲貼紅色 " 禁止疊放 " 貼紙，如果有套桶S最多2層 ^^/CC1/CC2/MKT/^^ <<.E_CHIN 2025/08/21 15:23.>> | 訂單 2508DFD060/004 修改記錄如下: 20250819 18:28:22 (24025) 退火碼: >> S1, 用途碼: >> COA006, 背面標示: >> S000, 訂單背面顏色(五碼): >> 4B355, 背面漆膜厚: >> 25, 背面漆塗漆型式幾塗幾烤: >> 2, 鉻酸鹽: >> Z, 訂單厚度: >> 1.2, 訂單重: >> 20, 重量容許率(下限): >> 10, 重量容許率(上限): >> 10, 訂單寬度: >> 1221, 鍍製方式: >> AC, 鋼捲內徑: >> 610, 鋼捲下限重: >> 8, 鋼捲上限重: >> 10.5, 壓花條件碼: >> -, 表面花紋: >> Z, 綠色識別碼: >> -, 印刷輥號: >> -, 產品代碼: >> PPGI, 皮膜碼: >> -, 單位別: >> M, 油品種類: >> Z, 塗油量: >> Z, 包裝代碼: >> D2 , 保護膜碼: >> -, 客戶試片取樣型式: >> -, 調質碼: >> S, 套筒碼: >> P , 規格: >> CGCC-10, 製造標準: >> CNS, 表面處理劑種類: >> Z, 表面處理劑塗佈量: >> Z, 伸長率測試: >> N, 硬度測試碼: >> N, 抗拉強度測試: >> N, 降伏強度測試: >> N, 厚度變異: >> 0, 訂單正面顏色(五碼): >> 4Y525, 正面漆膜厚: >> 25, 正面漆塗漆型式幾塗幾烤: >> 2, 修邊碼: >> Y, 重量碼: >> AW, 鋼捲捲向: >> I, 鍍層碼: >> Z12, | *: | [訂單訊息通知] 2025/08/21 下午 01:51:55 *** (洪萱茹 >> 通知 >> Lynn Hsu, Winnie Chang, Emily Hong, XinYi Wu, Edwy Chin, YuLung Kung, B.S. Wan, Y.L. Liu, Julian Liu, Sony Su, YunTung Li) 訊息 : 此訂項次有指定鋼捲1顆，鋼號BL7002559 21.055MT 麻煩請留意，謝謝。
PPGL | 2508DFD061/001 | 1. 提醒：CNS 第三類保固 PPGL AZ150（含）以上，PPGI Z27 （含）以上 TOP ≧25U , BK 兩層塗裝 (OFP00448)-{.不符.} 2. 再三提醒確認！CNS &JIS 塗裝 PVDF 需要"3類"耐候等級。並注意鍍層或膜厚是否符合.... (OFP00568)-{.不符.} | 1. 部分大陸料含B元素超過CNS規範管制，故請原料CNS規範之訂單不要配大陸料 (OFP00684)-{.不符.} | 1. 訂單若有厚度變異，冷軋厚度公差比照烤漆計算公式 , 但最小為 1/2 公差做設定 (OFP00254)-{.不符.} 2. "偏薄要求訂單" 鍍後厚度減 鍍後厚度下限需大於 0.02 MM,以免發生厚度不足狀況 (OFP00369)-{.不符.} 3. ASIA PVDF 底漆需用自家底漆請確認之 (OFP00404)-{.不符.} 4. 提醒：CNS 第三類保固 PPGL AZ150（含）以上，PPGI Z27 （含）以上 TOP ≧25U , BK 兩層塗裝 (OFP00448)-{.不符.} 5. 再三提醒確認！CNS &JIS 塗裝 PVDF 需要"3類"耐候等級。並注意鍍層或膜厚是否符合.... (OFP00568)-{.不符.} 6. 部分大陸料含B元素超過CNS規範管制，故請原料CNS規範之訂單不要配大陸料 (OFP00684)-{.不符.} | 訂單:2508DFD061/001 CPL <生產備註> 事項如下 . 除HGI/ HGL 訂單邊緣不噴油. 其餘皆側緣噴油 (RMK00285) | 訂單:2508DFD061/001 CR1 <生產備註> 事項如下 . 完軋寬度超出管制值上限≦2mm時,冷軋繼續生產並填寫品質異常通報單給鍍鋅線,以便調整張力與板溫 (RMK00278) | 訂單:2508DFD061/001 CR2 <生產備註> 事項如下 . 完軋寬度超出管制值上限≦2mm時,冷軋繼續生產並填寫品質異常通報單給鍍鋅線,以便調整張力與板溫 (RMK00278) | 訂單:2508DFD061/001 CG1 <生產備註> 事項如下 . 平板類,鍍鋅生產時SKIN PASS & T/L 請依據鍍鋅標準規定生產 (RMK00100) . 鍍鋅表面不可有鋅痕、壓痕、凹陷、及刮傷 、應變痕等。 (RMK00100) . 出口鋼捲盤捲後目視不允許有鼓起. (RMK00100) | 訂單:2508DFD061/001 CG2 <生產備註> 事項如下 . 平板類,鍍鋅生產時SKIN PASS & T/L 請依據鍍鋅標準規定生產 (RMK00100) . 鍍鋅表面不可有鋅痕、壓痕、凹陷、及刮傷 、應變痕等。 (RMK00100) . 出口鋼捲盤捲後目視不允許有鼓起. (RMK00100) | 訂單:2508DFD061/001 CC1 <生產備註> 事項如下 . 若冷軋厚度≦0.3MM,且未加鋼套筒,請出口主操加貼"請勿堆疊"標籤 (RMK00070) . 1.本單若塗裝背面漆一律改為REVERSE COATING 例外訂單如下敘述 (RMK00163) . 2.例外訂單為R字頭超低光澤與PVDF (＞25μ)，背面漆可改 NATURE COATING，但搭配底漆避免遮蓋性不佳 (RMK00163) . ★品檢注意！JIS&CNS 訂單必須每滿50噸一定要再做一次TEST (RMK00259) . 請出口主操加貼"請勿堆疊"標簽紅色 (RMK00317) . 因金屬粉塗裝捲取容易變形，請RCL重整後、包裝與倉庫一律放置SKID上防止變形 (RMK00317) . 1.有客戶要下CNS第3類,以下備註麻煩CCP與TSD遵循,謝謝! (RMK00394) . 1.1.面漆塗佈量務必>=90%（如果背面用面漆也一樣） (RMK00394) . 1.2.務必留30cm*全寬試片1片,供實驗室委託確認SST與QUV性能。並於試片上註明"SST 2000HRS、QUV 1500HRS" (RMK00394) . 【PMT】本單面漆為"PVDF"，經會議決議需量測板溫並記錄之。每一張排程需量測一次否則追究責任 (RMK00503) | 訂單:2508DFD061/001 CC2 <生產備註> 事項如下 . 若冷軋厚度≦0.3MM,且未加鋼套筒,請出口主操加貼"請勿堆疊"標籤 (RMK00070) . 1.本單若塗裝背面漆一律改為REVERSE COATING 例外訂單如下敘述 (RMK00163) . 2.例外訂單為R字頭超低光澤與PVDF (＞25μ)，背面漆可改 NATURE COATING，但搭配底漆避免遮蓋性不佳 (RMK00163) . ★品檢注意！JIS&CNS 訂單必須每滿50噸一定要再做一次TEST (RMK00259) . 請出口主操加貼"請勿堆疊"標簽紅色 (RMK00317) . 因金屬粉塗裝捲取容易變形，請RCL重整後、包裝與倉庫一律放置SKID上防止變形 (RMK00317) . 1.有客戶要下CNS第3類,以下備註麻煩CCP與TSD遵循,謝謝! (RMK00394) . 1.1.面漆塗佈量務必>=90%（如果背面用面漆也一樣） (RMK00394) . 1.2.務必留30cm*全寬試片1片,供實驗室委託確認SST與QUV性能。並於試片上註明"SST 2000HRS、QUV 1500HRS" (RMK00394) . 【PMT】本單面漆為"PVDF"，經會議決議需量測板溫並記錄之。每一張排程需量測一次否則追究責任 (RMK00503) | 訂單:2508DFD061/001 RCL <生產備註> 事項如下 . 因金屬粉塗裝捲取容易變形，請RCL重整後、包裝與倉庫一律放置SKID上防止變形 (RMK00317) | 訂單:2508DFD061/001 CCPK <生產備註> 事項如下 . 因金屬粉塗裝捲取容易變形，請RCL重整後、包裝與倉庫一律放置SKID上防止變形 (RMK00317) | 訂單:2508DFD061/001 CGQC 無 <品檢備註> 事項 | 訂單:2508DFD061/001 CCQC <品檢備註> 事項如下 . 1.本單若塗裝背面漆一律改為REVERSE COATING 例外訂單如下敘述 (RMK00163) . 2.例外訂單為R字頭超低光澤與PVDF (＞25μ)，背面漆可改 NATURE COATING，但搭配底漆避免遮蓋性不佳 (RMK00163) . ★品檢注意！JIS&CNS 訂單必須每滿50噸一定要再做一次TEST (RMK00259) . 因金屬粉塗裝捲取容易變形，請RCL重整後、包裝與倉庫一律放置SKID上防止變形 (RMK00317) . 1.有客戶要下CNS第3類,以下備註麻煩CCP與TSD遵循,謝謝! (RMK00394) . 1.1.面漆塗佈量務必>=90%（如果背面用面漆也一樣） (RMK00394) . 1.2.務必留30cm*全寬試片1片,供實驗室委託確認SST與QUV性能。並於試片上註明"SST 2000HRS、QUV 1500HRS" (RMK00394) . 【PMT】本單面漆為"PVDF"，經會議決議需量測板溫並記錄之。每一張排程需量測一次否則追究責任 (RMK00503) | 訂單:2508DFD061/001 TOL 無 <生產備註> 事項 |  | 訂單 2508DFD061/001 修改記錄如下: 20250819 18:26:47 (24025) 退火碼: >> S1, 用途碼: >> CIA008, 背面標示: >> C815, 訂單背面顏色(五碼): >> BW73Y, 背面漆膜厚: >> 12.5, 背面漆塗漆型式幾塗幾烤: >> 2, 鉻酸鹽: >> Z, 訂單厚度: >> 0.326, 訂單重: >> 15, 重量容許率(下限): >> 10, 重量容許率(上限): >> 10, 訂單寬度: >> 914, 鍍製方式: >> AC, 鋼捲內徑: >> 508, 鋼捲下限重: >> 4, 鋼捲上限重: >> 4.9, 壓花條件碼: >> -, 表面花紋: >> R, 綠色識別碼: >> -, 印刷輥號: >> -, 產品代碼: >> PPGL, 皮膜碼: >> -, 單位別: >> M, 油品種類: >> Z, 塗油量: >> Z, 包裝代碼: >> D2 , 保護膜碼: >> -, 客戶試片取樣型式: >> -, 調質碼: >> S, 套筒碼: >> R , 規格: >> CGLC400-30, 製造標準: >> CNS, 表面處理劑種類: >> Z, 表面處理劑塗佈量: >> Z, 伸長率測試: >> N, 硬度測試碼: >> N, 抗拉強度測試: >> N, 降伏強度測試: >> N, 厚度變異: >> -1.4, 訂單正面顏色(五碼): >> FV156, 正面漆膜厚: >> 25, 正面漆塗漆型式幾塗幾烤: >> 2, 修邊碼: >> Y, 重量碼: >> AW, 鋼捲捲向: >> I, 鍍層碼: >> AZ150, 20250827 14:12:43 (24025) 鋼捲下限重: 4 >> 3.7, | H:厚度偏薄 | [訂單訊息通知] 2025/08/22 2:33:40 PM 訂單訊息通知 (秦大維 >> 通知 >> Lynn Hsu) 訂單訊息 : 單捲限重檢核 (原料重:15~20, 分切困難:20, 單捲限重:4.00~4.90)(OFP00031) [訂單訊息通知] 2025/08/25 07:43:02 AM 訂單訊息通知 (秦大維 >> 通知 >> Lynn Hsu) 訂單訊息 : 由於所配HR重量無法全數落於訂單分切限重中，有以下三條路徑：A）新增備註”最後一顆可不依分切限重”。B）以我上次提供EXCEL試算來調整合理的分切限重。C）待鍍鋅產出後投入烤漆前再決定怎麼切。我退單妳再將決定怎麼處理！亞喬訂單分切限重比較特殊，下單看到訂單防呆警示時就必須處理。下次遇到我直接退單
PPGL | 2508DFD061/002 | 1. 提醒：CNS 第三類保固 PPGL AZ150（含）以上，PPGI Z27 （含）以上 TOP ≧25U , BK 兩層塗裝 (OFP00448)-{.不符.} 2. 再三提醒確認！CNS &JIS 塗裝 PVDF 需要"3類"耐候等級。並注意鍍層或膜厚是否符合.... (OFP00568)-{.不符.} | 1. 部分大陸料含B元素超過CNS規範管制，故請原料CNS規範之訂單不要配大陸料 (OFP00684)-{.不符.} | 1. 訂單若有厚度變異，冷軋厚度公差比照烤漆計算公式 , 但最小為 1/2 公差做設定 (OFP00254)-{.不符.} 2. "偏薄要求訂單" 鍍後厚度減 鍍後厚度下限需大於 0.02 MM,以免發生厚度不足狀況 (OFP00369)-{.不符.} 3. ASIA PVDF 底漆需用自家底漆請確認之 (OFP00404)-{.不符.} 4. 提醒：CNS 第三類保固 PPGL AZ150（含）以上，PPGI Z27 （含）以上 TOP ≧25U , BK 兩層塗裝 (OFP00448)-{.不符.} 5. 再三提醒確認！CNS &JIS 塗裝 PVDF 需要"3類"耐候等級。並注意鍍層或膜厚是否符合.... (OFP00568)-{.不符.} 6. 部分大陸料含B元素超過CNS規範管制，故請原料CNS規範之訂單不要配大陸料 (OFP00684)-{.不符.} | 訂單:2508DFD061/002 CPL <生產備註> 事項如下 . 除HGI/ HGL 訂單邊緣不噴油. 其餘皆側緣噴油 (RMK00285) | 訂單:2508DFD061/002 CR1 <生產備註> 事項如下 . 完軋寬度超出管制值上限≦2mm時,冷軋繼續生產並填寫品質異常通報單給鍍鋅線,以便調整張力與板溫 (RMK00278) | 訂單:2508DFD061/002 CR2 <生產備註> 事項如下 . 完軋寬度超出管制值上限≦2mm時,冷軋繼續生產並填寫品質異常通報單給鍍鋅線,以便調整張力與板溫 (RMK00278) | 訂單:2508DFD061/002 CG1 <生產備註> 事項如下 . 平板類,鍍鋅生產時SKIN PASS & T/L 請依據鍍鋅標準規定生產 (RMK00100) . 鍍鋅表面不可有鋅痕、壓痕、凹陷、及刮傷 、應變痕等。 (RMK00100) . 出口鋼捲盤捲後目視不允許有鼓起. (RMK00100) | 訂單:2508DFD061/002 CG2 <生產備註> 事項如下 . 平板類,鍍鋅生產時SKIN PASS & T/L 請依據鍍鋅標準規定生產 (RMK00100) . 鍍鋅表面不可有鋅痕、壓痕、凹陷、及刮傷 、應變痕等。 (RMK00100) . 出口鋼捲盤捲後目視不允許有鼓起. (RMK00100) | 訂單:2508DFD061/002 CC1 <生產備註> 事項如下 . 1.本單若塗裝背面漆一律改為REVERSE COATING 例外訂單如下敘述 (RMK00163) . 2.例外訂單為R字頭超低光澤與PVDF (＞25μ)，背面漆可改 NATURE COATING，但搭配底漆避免遮蓋性不佳 (RMK00163) . ★品檢注意！JIS&CNS 訂單必須每滿50噸一定要再做一次TEST (RMK00259) . 請出口主操加貼"請勿堆疊"標簽紅色 (RMK00317) . 因金屬粉塗裝捲取容易變形，請RCL重整後、包裝與倉庫一律放置SKID上防止變形 (RMK00317) . 1.有客戶要下CNS第3類,以下備註麻煩CCP與TSD遵循,謝謝! (RMK00394) . 1.1.面漆塗佈量務必>=90%（如果背面用面漆也一樣） (RMK00394) . 1.2.務必留30cm*全寬試片1片,供實驗室委託確認SST與QUV性能。並於試片上註明"SST 2000HRS、QUV 1500HRS" (RMK00394) . 【PMT】本單面漆為"PVDF"，經會議決議需量測板溫並記錄之。每一張排程需量測一次否則追究責任 (RMK00503) | 訂單:2508DFD061/002 CC2 <生產備註> 事項如下 . 1.本單若塗裝背面漆一律改為REVERSE COATING 例外訂單如下敘述 (RMK00163) . 2.例外訂單為R字頭超低光澤與PVDF (＞25μ)，背面漆可改 NATURE COATING，但搭配底漆避免遮蓋性不佳 (RMK00163) . ★品檢注意！JIS&CNS 訂單必須每滿50噸一定要再做一次TEST (RMK00259) . 請出口主操加貼"請勿堆疊"標簽紅色 (RMK00317) . 因金屬粉塗裝捲取容易變形，請RCL重整後、包裝與倉庫一律放置SKID上防止變形 (RMK00317) . 1.有客戶要下CNS第3類,以下備註麻煩CCP與TSD遵循,謝謝! (RMK00394) . 1.1.面漆塗佈量務必>=90%（如果背面用面漆也一樣） (RMK00394) . 1.2.務必留30cm*全寬試片1片,供實驗室委託確認SST與QUV性能。並於試片上註明"SST 2000HRS、QUV 1500HRS" (RMK00394) . 【PMT】本單面漆為"PVDF"，經會議決議需量測板溫並記錄之。每一張排程需量測一次否則追究責任 (RMK00503) | 訂單:2508DFD061/002 RCL <生產備註> 事項如下 . 因金屬粉塗裝捲取容易變形，請RCL重整後、包裝與倉庫一律放置SKID上防止變形 (RMK00317) | 訂單:2508DFD061/002 CCPK <生產備註> 事項如下 . 因金屬粉塗裝捲取容易變形，請RCL重整後、包裝與倉庫一律放置SKID上防止變形 (RMK00317) | 訂單:2508DFD061/002 CGQC 無 <品檢備註> 事項 | 訂單:2508DFD061/002 CCQC <品檢備註> 事項如下 . 1.本單若塗裝背面漆一律改為REVERSE COATING 例外訂單如下敘述 (RMK00163) . 2.例外訂單為R字頭超低光澤與PVDF (＞25μ)，背面漆可改 NATURE COATING，但搭配底漆避免遮蓋性不佳 (RMK00163) . ★品檢注意！JIS&CNS 訂單必須每滿50噸一定要再做一次TEST (RMK00259) . 因金屬粉塗裝捲取容易變形，請RCL重整後、包裝與倉庫一律放置SKID上防止變形 (RMK00317) . 1.有客戶要下CNS第3類,以下備註麻煩CCP與TSD遵循,謝謝! (RMK00394) . 1.1.面漆塗佈量務必>=90%（如果背面用面漆也一樣） (RMK00394) . 1.2.務必留30cm*全寬試片1片,供實驗室委託確認SST與QUV性能。並於試片上註明"SST 2000HRS、QUV 1500HRS" (RMK00394) . 【PMT】本單面漆為"PVDF"，經會議決議需量測板溫並記錄之。每一張排程需量測一次否則追究責任 (RMK00503) | 訂單:2508DFD061/002 TOL 無 <生產備註> 事項 |  | 訂單 2508DFD061/002 修改記錄如下: 20250819 18:26:50 (24025) 退火碼: >> S1, 用途碼: >> CIA008, 背面標示: >> C815, 訂單背面顏色(五碼): >> BW73Y, 背面漆膜厚: >> 12.5, 背面漆塗漆型式幾塗幾烤: >> 2, 鉻酸鹽: >> Z, 訂單厚度: >> 0.52, 訂單重: >> 15, 重量容許率(下限): >> 10, 重量容許率(上限): >> 10, 訂單寬度: >> 914, 鍍製方式: >> AC, 鋼捲內徑: >> 508, 鋼捲下限重: >> 4, 鋼捲上限重: >> 4.9, 壓花條件碼: >> -, 表面花紋: >> R, 綠色識別碼: >> -, 印刷輥號: >> -, 產品代碼: >> PPGL, 皮膜碼: >> -, 單位別: >> M, 油品種類: >> Z, 塗油量: >> Z, 包裝代碼: >> D2 , 保護膜碼: >> -, 客戶試片取樣型式: >> -, 調質碼: >> S, 套筒碼: >> R , 規格: >> CGLC400-30, 製造標準: >> CNS, 表面處理劑種類: >> Z, 表面處理劑塗佈量: >> Z, 伸長率測試: >> N, 硬度測試碼: >> N, 抗拉強度測試: >> N, 降伏強度測試: >> N, 厚度變異: >> -1.4, 訂單正面顏色(五碼): >> FV156, 正面漆膜厚: >> 25, 正面漆塗漆型式幾塗幾烤: >> 2, 修邊碼: >> Y, 重量碼: >> AW, 鋼捲捲向: >> I, 鍍層碼: >> AZ150, 20250827 14:12:46 (24025) 鋼捲下限重: 4 >> 3.7, | H:厚度偏薄 | [訂單訊息通知] 2025/08/22 2:33:40 PM 訂單訊息通知 (秦大維 >> 通知 >> Lynn Hsu) 訂單訊息 : 單捲限重檢核 (原料重:15~20, 分切困難:20, 單捲限重:4.00~4.90)(OFP00031) [訂單訊息通知] 2025/08/25 07:43:02 AM 訂單訊息通知 (秦大維 >> 通知 >> Lynn Hsu) 訂單訊息 : 由於所配HR重量無法全數落於訂單分切限重中，有以下三條路徑：A）新增備註”最後一顆可不依分切限重”。B）以我上次提供EXCEL試算來調整合理的分切限重。C）待鍍鋅產出後投入烤漆前再決定怎麼切。我退單妳再將決定怎麼處理！亞喬訂單分切限重比較特殊，下單看到訂單防呆警示時就必須處理。下次遇到我直接退單
PPGL | 2508DFD061/003 | 1. 提醒：CNS 第三類保固 PPGL AZ150（含）以上，PPGI Z27 （含）以上 TOP ≧25U , BK 兩層塗裝 (OFP00448)-{.不符.} 2. 再三提醒確認！CNS &JIS 塗裝 PVDF 需要"3類"耐候等級。並注意鍍層或膜厚是否符合.... (OFP00568)-{.不符.} | 1. 部分大陸料含B元素超過CNS規範管制，故請原料CNS規範之訂單不要配大陸料 (OFP00684)-{.不符.} | 1. 訂單若有厚度變異，冷軋厚度公差比照烤漆計算公式 , 但最小為 1/2 公差做設定 (OFP00254)-{.不符.} 2. "偏薄要求訂單" 鍍後厚度減 鍍後厚度下限需大於 0.02 MM,以免發生厚度不足狀況 (OFP00369)-{.不符.} 3. 提醒：CNS 第三類保固 PPGL AZ150（含）以上，PPGI Z27 （含）以上 TOP ≧25U , BK 兩層塗裝 (OFP00448)-{.不符.} 4. 再三提醒確認！CNS &JIS 塗裝 PVDF 需要"3類"耐候等級。並注意鍍層或膜厚是否符合.... (OFP00568)-{.不符.} 5. 部分大陸料含B元素超過CNS規範管制，故請原料CNS規範之訂單不要配大陸料 (OFP00684)-{.不符.} | 訂單:2508DFD061/003 CPL <生產備註> 事項如下 . 除HGI/ HGL 訂單邊緣不噴油. 其餘皆側緣噴油 (RMK00285) | 訂單:2508DFD061/003 CR1 <生產備註> 事項如下 . 完軋寬度超出管制值上限≦2mm時,冷軋繼續生產並填寫品質異常通報單給鍍鋅線,以便調整張力與板溫 (RMK00278) | 訂單:2508DFD061/003 CR2 <生產備註> 事項如下 . 完軋寬度超出管制值上限≦2mm時,冷軋繼續生產並填寫品質異常通報單給鍍鋅線,以便調整張力與板溫 (RMK00278) | 訂單:2508DFD061/003 CG1 <生產備註> 事項如下 . 平板類,鍍鋅生產時SKIN PASS & T/L 請依據鍍鋅標準規定生產 (RMK00100) . 鍍鋅表面不可有鋅痕、壓痕、凹陷、及刮傷 、應變痕等。 (RMK00100) . 出口鋼捲盤捲後目視不允許有鼓起. (RMK00100) | 訂單:2508DFD061/003 CG2 <生產備註> 事項如下 . 平板類,鍍鋅生產時SKIN PASS & T/L 請依據鍍鋅標準規定生產 (RMK00100) . 鍍鋅表面不可有鋅痕、壓痕、凹陷、及刮傷 、應變痕等。 (RMK00100) . 出口鋼捲盤捲後目視不允許有鼓起. (RMK00100) | 訂單:2508DFD061/003 CC1 <生產備註> 事項如下 . 1.本單若塗裝背面漆一律改為REVERSE COATING 例外訂單如下敘述 (RMK00163) . 2.例外訂單為R字頭超低光澤與PVDF (＞25μ)，背面漆可改 NATURE COATING，但搭配底漆避免遮蓋性不佳 (RMK00163) . ★品檢注意！JIS&CNS 訂單必須每滿50噸一定要再做一次TEST (RMK00259) . 1.有客戶要下CNS第3類,以下備註麻煩CCP與TSD遵循,謝謝! (RMK00394) . 1.1.面漆塗佈量務必>=90%（如果背面用面漆也一樣） (RMK00394) . 1.2.務必留30cm*全寬試片1片,供實驗室委託確認SST與QUV性能。並於試片上註明"SST 2000HRS、QUV 1500HRS" (RMK00394) . 【PMT】本單面漆為"PVDF"，經會議決議需量測板溫並記錄之。每一張排程需量測一次否則追究責任 (RMK00503) . 【抽氣量】白色系在CC1生產時,FINISH抽氣量請設定250,如生產中發生色差b值異常升高,請股長再加大抽氣量因應 (RMK00560) | 訂單:2508DFD061/003 CC2 <生產備註> 事項如下 . 1.本單若塗裝背面漆一律改為REVERSE COATING 例外訂單如下敘述 (RMK00163) . 2.例外訂單為R字頭超低光澤與PVDF (＞25μ)，背面漆可改 NATURE COATING，但搭配底漆避免遮蓋性不佳 (RMK00163) . ★品檢注意！JIS&CNS 訂單必須每滿50噸一定要再做一次TEST (RMK00259) . 1.有客戶要下CNS第3類,以下備註麻煩CCP與TSD遵循,謝謝! (RMK00394) . 1.1.面漆塗佈量務必>=90%（如果背面用面漆也一樣） (RMK00394) . 1.2.務必留30cm*全寬試片1片,供實驗室委託確認SST與QUV性能。並於試片上註明"SST 2000HRS、QUV 1500HRS" (RMK00394) . 【PMT】本單面漆為"PVDF"，經會議決議需量測板溫並記錄之。每一張排程需量測一次否則追究責任 (RMK00503) . 【抽氣量】白色系在CC1生產時,FINISH抽氣量請設定250,如生產中發生色差b值異常升高,請股長再加大抽氣量因應 (RMK00560) | 訂單:2508DFD061/003 RCL 無 <生產備註> 事項 | 訂單:2508DFD061/003 CCPK 無 <生產備註> 事項 | 訂單:2508DFD061/003 CGQC 無 <品檢備註> 事項 | 訂單:2508DFD061/003 CCQC <品檢備註> 事項如下 . 1.本單若塗裝背面漆一律改為REVERSE COATING 例外訂單如下敘述 (RMK00163) . 2.例外訂單為R字頭超低光澤與PVDF (＞25μ)，背面漆可改 NATURE COATING，但搭配底漆避免遮蓋性不佳 (RMK00163) . ★品檢注意！JIS&CNS 訂單必須每滿50噸一定要再做一次TEST (RMK00259) . 1.有客戶要下CNS第3類,以下備註麻煩CCP與TSD遵循,謝謝! (RMK00394) . 1.1.面漆塗佈量務必>=90%（如果背面用面漆也一樣） (RMK00394) . 1.2.務必留30cm*全寬試片1片,供實驗室委託確認SST與QUV性能。並於試片上註明"SST 2000HRS、QUV 1500HRS" (RMK00394) . 【PMT】本單面漆為"PVDF"，經會議決議需量測板溫並記錄之。每一張排程需量測一次否則追究責任 (RMK00503) | 訂單:2508DFD061/003 TOL 無 <生產備註> 事項 |  | 訂單 2508DFD061/003 修改記錄如下: 20250819 18:26:52 (24025) 退火碼: >> S1, 用途碼: >> CIA008, 背面標示: >> C815, 訂單背面顏色(五碼): >> BW73Y, 背面漆膜厚: >> 12.5, 背面漆塗漆型式幾塗幾烤: >> 2, 鉻酸鹽: >> Z, 訂單厚度: >> 0.52, 訂單重: >> 55, 重量容許率(下限): >> 10, 重量容許率(上限): >> 10, 訂單寬度: >> 914, 鍍製方式: >> AC, 鋼捲內徑: >> 508, 鋼捲下限重: >> 4.5, 鋼捲上限重: >> 4.9, 壓花條件碼: >> -, 表面花紋: >> R, 綠色識別碼: >> -, 印刷輥號: >> -, 產品代碼: >> PPGL, 皮膜碼: >> -, 單位別: >> M, 油品種類: >> Z, 塗油量: >> Z, 包裝代碼: >> D2 , 保護膜碼: >> -, 客戶試片取樣型式: >> -, 調質碼: >> S, 套筒碼: >> R , 規格: >> CGLC400-30, 製造標準: >> CNS, 表面處理劑種類: >> Z, 表面處理劑塗佈量: >> Z, 伸長率測試: >> N, 硬度測試碼: >> N, 抗拉強度測試: >> N, 降伏強度測試: >> N, 厚度變異: >> -1.4, 訂單正面顏色(五碼): >> FW386, 正面漆膜厚: >> 25, 正面漆塗漆型式幾塗幾烤: >> 2, 修邊碼: >> Y, 重量碼: >> AW, 鋼捲捲向: >> I, 鍍層碼: >> AZ150, 20250827 14:12:47 (24025) 鋼捲下限重: 4.5 >> 3.7, | H:厚度偏薄 | [訂單訊息通知] 2025/08/22 2:33:40 PM 訂單訊息通知 (秦大維 >> 通知 >> Lynn Hsu) 訂單訊息 : 單捲限重檢核 (原料重:15~20, 分切困難:20, 單捲限重:4.00~4.90)(OFP00031) [訂單訊息通知] 2025/08/25 07:43:03 AM 訂單訊息通知 (秦大維 >> 通知 >> Lynn Hsu) 訂單訊息 : 由於所配HR重量無法全數落於訂單分切限重中，有以下三條路徑：A）新增備註”最後一顆可不依分切限重”。B）以我上次提供EXCEL試算來調整合理的分切限重。C）待鍍鋅產出後投入烤漆前再決定怎麼切。我退單妳再將決定怎麼處理！亞喬訂單分切限重比較特殊，下單看到訂單防呆警示時就必須處理。下次遇到我直接退單
PPGL | 2508DFD061/004 | 1. 提醒：CNS 第三類保固 PPGL AZ150（含）以上，PPGI Z27 （含）以上 TOP ≧25U , BK 兩層塗裝 (OFP00448)-{.不符.} 2. 再三提醒確認！CNS &JIS 塗裝 PVDF 需要"3類"耐候等級。並注意鍍層或膜厚是否符合.... (OFP00568)-{.不符.} | 1. 部分大陸料含B元素超過CNS規範管制，故請原料CNS規範之訂單不要配大陸料 (OFP00684)-{.不符.} | 1. 訂單若有厚度變異，冷軋厚度公差比照烤漆計算公式 , 但最小為 1/2 公差做設定 (OFP00254)-{.不符.} 2. "偏薄要求訂單" 鍍後厚度減 鍍後厚度下限需大於 0.02 MM,以免發生厚度不足狀況 (OFP00369)-{.不符.} 3. 提醒：CNS 第三類保固 PPGL AZ150（含）以上，PPGI Z27 （含）以上 TOP ≧25U , BK 兩層塗裝 (OFP00448)-{.不符.} 4. 再三提醒確認！CNS &JIS 塗裝 PVDF 需要"3類"耐候等級。並注意鍍層或膜厚是否符合.... (OFP00568)-{.不符.} 5. 部分大陸料含B元素超過CNS規範管制，故請原料CNS規範之訂單不要配大陸料 (OFP00684)-{.不符.} | 訂單:2508DFD061/004 CPL <生產備註> 事項如下 . 除HGI/ HGL 訂單邊緣不噴油. 其餘皆側緣噴油 (RMK00285) | 訂單:2508DFD061/004 CR1 <生產備註> 事項如下 . 完軋寬度超出管制值上限≦2mm時,冷軋繼續生產並填寫品質異常通報單給鍍鋅線,以便調整張力與板溫 (RMK00278) | 訂單:2508DFD061/004 CR2 <生產備註> 事項如下 . 完軋寬度超出管制值上限≦2mm時,冷軋繼續生產並填寫品質異常通報單給鍍鋅線,以便調整張力與板溫 (RMK00278) | 訂單:2508DFD061/004 CG1 <生產備註> 事項如下 . 平板類,鍍鋅生產時SKIN PASS & T/L 請依據鍍鋅標準規定生產 (RMK00100) . 鍍鋅表面不可有鋅痕、壓痕、凹陷、及刮傷 、應變痕等。 (RMK00100) . 出口鋼捲盤捲後目視不允許有鼓起. (RMK00100) | 訂單:2508DFD061/004 CG2 <生產備註> 事項如下 . 平板類,鍍鋅生產時SKIN PASS & T/L 請依據鍍鋅標準規定生產 (RMK00100) . 鍍鋅表面不可有鋅痕、壓痕、凹陷、及刮傷 、應變痕等。 (RMK00100) . 出口鋼捲盤捲後目視不允許有鼓起. (RMK00100) | 訂單:2508DFD061/004 CC1 <生產備註> 事項如下 . 1.本單若塗裝背面漆一律改為REVERSE COATING 例外訂單如下敘述 (RMK00163) . 2.例外訂單為R字頭超低光澤與PVDF (＞25μ)，背面漆可改 NATURE COATING，但搭配底漆避免遮蓋性不佳 (RMK00163) . ★品檢注意！JIS&CNS 訂單必須每滿50噸一定要再做一次TEST (RMK00259) . 1.有客戶要下CNS第3類,以下備註麻煩CCP與TSD遵循,謝謝! (RMK00394) . 1.1.面漆塗佈量務必>=90%（如果背面用面漆也一樣） (RMK00394) . 1.2.務必留30cm*全寬試片1片,供實驗室委託確認SST與QUV性能。並於試片上註明"SST 2000HRS、QUV 1500HRS" (RMK00394) . 【PMT】本單面漆為"PVDF"，經會議決議需量測板溫並記錄之。每一張排程需量測一次否則追究責任 (RMK00503) . 【抽氣量】白色系在CC1生產時,FINISH抽氣量請設定250,如生產中發生色差b值異常升高,請股長再加大抽氣量因應 (RMK00560) | 訂單:2508DFD061/004 CC2 <生產備註> 事項如下 . 1.本單若塗裝背面漆一律改為REVERSE COATING 例外訂單如下敘述 (RMK00163) . 2.例外訂單為R字頭超低光澤與PVDF (＞25μ)，背面漆可改 NATURE COATING，但搭配底漆避免遮蓋性不佳 (RMK00163) . ★品檢注意！JIS&CNS 訂單必須每滿50噸一定要再做一次TEST (RMK00259) . 1.有客戶要下CNS第3類,以下備註麻煩CCP與TSD遵循,謝謝! (RMK00394) . 1.1.面漆塗佈量務必>=90%（如果背面用面漆也一樣） (RMK00394) . 1.2.務必留30cm*全寬試片1片,供實驗室委託確認SST與QUV性能。並於試片上註明"SST 2000HRS、QUV 1500HRS" (RMK00394) . 【PMT】本單面漆為"PVDF"，經會議決議需量測板溫並記錄之。每一張排程需量測一次否則追究責任 (RMK00503) . 【抽氣量】白色系在CC1生產時,FINISH抽氣量請設定250,如生產中發生色差b值異常升高,請股長再加大抽氣量因應 (RMK00560) | 訂單:2508DFD061/004 RCL 無 <生產備註> 事項 | 訂單:2508DFD061/004 CCPK 無 <生產備註> 事項 | 訂單:2508DFD061/004 CGQC 無 <品檢備註> 事項 | 訂單:2508DFD061/004 CCQC <品檢備註> 事項如下 . 1.本單若塗裝背面漆一律改為REVERSE COATING 例外訂單如下敘述 (RMK00163) . 2.例外訂單為R字頭超低光澤與PVDF (＞25μ)，背面漆可改 NATURE COATING，但搭配底漆避免遮蓋性不佳 (RMK00163) . ★品檢注意！JIS&CNS 訂單必須每滿50噸一定要再做一次TEST (RMK00259) . 1.有客戶要下CNS第3類,以下備註麻煩CCP與TSD遵循,謝謝! (RMK00394) . 1.1.面漆塗佈量務必>=90%（如果背面用面漆也一樣） (RMK00394) . 1.2.務必留30cm*全寬試片1片,供實驗室委託確認SST與QUV性能。並於試片上註明"SST 2000HRS、QUV 1500HRS" (RMK00394) . 【PMT】本單面漆為"PVDF"，經會議決議需量測板溫並記錄之。每一張排程需量測一次否則追究責任 (RMK00503) | 訂單:2508DFD061/004 TOL 無 <生產備註> 事項 |  | 訂單 2508DFD061/004 修改記錄如下: 20250819 18:26:55 (24025) 退火碼: >> S1, 用途碼: >> CIA008, 背面標示: >> C815, 訂單背面顏色(五碼): >> BW73Y, 背面漆膜厚: >> 12.5, 背面漆塗漆型式幾塗幾烤: >> 2, 鉻酸鹽: >> Z, 訂單厚度: >> 0.52, 訂單重: >> 70, 重量容許率(下限): >> 10, 重量容許率(上限): >> 10, 訂單寬度: >> 914, 鍍製方式: >> AC, 鋼捲內徑: >> 508, 鋼捲下限重: >> 4, 鋼捲上限重: >> 4.9, 壓花條件碼: >> -, 表面花紋: >> R, 綠色識別碼: >> -, 印刷輥號: >> -, 產品代碼: >> PPGL, 皮膜碼: >> -, 單位別: >> M, 油品種類: >> Z, 塗油量: >> Z, 包裝代碼: >> D2 , 保護膜碼: >> -, 客戶試片取樣型式: >> -, 調質碼: >> S, 套筒碼: >> R , 規格: >> CGLC400-30, 製造標準: >> CNS, 表面處理劑種類: >> Z, 表面處理劑塗佈量: >> Z, 伸長率測試: >> N, 硬度測試碼: >> N, 抗拉強度測試: >> N, 降伏強度測試: >> N, 厚度變異: >> -1.4, 訂單正面顏色(五碼): >> FW266, 正面漆膜厚: >> 25, 正面漆塗漆型式幾塗幾烤: >> 2, 修邊碼: >> Y, 重量碼: >> AW, 鋼捲捲向: >> I, 鍍層碼: >> AZ150, 20250827 10:34:27 (24025) 鋼捲下限重: 4 >> 3.7, | H:厚度偏薄 | [訂單訊息通知] 2025/08/22 2:33:40 PM 訂單訊息通知 (秦大維 >> 通知 >> Lynn Hsu) 訂單訊息 : 單捲限重檢核 (原料重:15~20, 分切困難:20, 單捲限重:4.00~4.90)(OFP00031) [訂單訊息通知] 2025/08/25 07:43:03 AM 訂單訊息通知 (秦大維 >> 通知 >> Lynn Hsu) 訂單訊息 : 由於所配HR重量無法全數落於訂單分切限重中，有以下三條路徑：A）新增備註”最後一顆可不依分切限重”。B）以我上次提供EXCEL試算來調整合理的分切限重。C）待鍍鋅產出後投入烤漆前再決定怎麼切。我退單妳再將決定怎麼處理！亞喬訂單分切限重比較特殊，下單看到訂單防呆警示時就必須處理。下次遇到我直接退單
PPGL | 2508DFD061/005 | 1. 提醒：CNS 第三類保固 PPGL AZ150（含）以上，PPGI Z27 （含）以上 TOP ≧25U , BK 兩層塗裝 (OFP00448)-{.不符.} 2. 再三提醒確認！CNS &JIS 塗裝 PVDF 需要"3類"耐候等級。並注意鍍層或膜厚是否符合.... (OFP00568)-{.不符.} | 1. 部分大陸料含B元素超過CNS規範管制，故請原料CNS規範之訂單不要配大陸料 (OFP00684)-{.不符.} | 1. 訂單若有厚度變異，冷軋厚度公差比照烤漆計算公式 , 但最小為 1/2 公差做設定 (OFP00254)-{.不符.} 2. "偏薄要求訂單" 鍍後厚度減 鍍後厚度下限需大於 0.02 MM,以免發生厚度不足狀況 (OFP00369)-{.不符.} 3. 提醒：CNS 第三類保固 PPGL AZ150（含）以上，PPGI Z27 （含）以上 TOP ≧25U , BK 兩層塗裝 (OFP00448)-{.不符.} 4. 再三提醒確認！CNS &JIS 塗裝 PVDF 需要"3類"耐候等級。並注意鍍層或膜厚是否符合.... (OFP00568)-{.不符.} 5. 部分大陸料含B元素超過CNS規範管制，故請原料CNS規範之訂單不要配大陸料 (OFP00684)-{.不符.} | 訂單:2508DFD061/005 CPL <生產備註> 事項如下 . 除HGI/ HGL 訂單邊緣不噴油. 其餘皆側緣噴油 (RMK00285) | 訂單:2508DFD061/005 CR1 <生產備註> 事項如下 . 完軋寬度超出管制值上限≦2mm時,冷軋繼續生產並填寫品質異常通報單給鍍鋅線,以便調整張力與板溫 (RMK00278) | 訂單:2508DFD061/005 CR2 <生產備註> 事項如下 . 完軋寬度超出管制值上限≦2mm時,冷軋繼續生產並填寫品質異常通報單給鍍鋅線,以便調整張力與板溫 (RMK00278) | 訂單:2508DFD061/005 CG1 <生產備註> 事項如下 . 平板類,鍍鋅生產時SKIN PASS & T/L 請依據鍍鋅標準規定生產 (RMK00100) . 鍍鋅表面不可有鋅痕、壓痕、凹陷、及刮傷 、應變痕等。 (RMK00100) . 出口鋼捲盤捲後目視不允許有鼓起. (RMK00100) | 訂單:2508DFD061/005 CG2 <生產備註> 事項如下 . 平板類,鍍鋅生產時SKIN PASS & T/L 請依據鍍鋅標準規定生產 (RMK00100) . 鍍鋅表面不可有鋅痕、壓痕、凹陷、及刮傷 、應變痕等。 (RMK00100) . 出口鋼捲盤捲後目視不允許有鼓起. (RMK00100) | 訂單:2508DFD061/005 CC1 <生產備註> 事項如下 . 1.本單若塗裝背面漆一律改為REVERSE COATING 例外訂單如下敘述 (RMK00163) . 2.例外訂單為R字頭超低光澤與PVDF (＞25μ)，背面漆可改 NATURE COATING，但搭配底漆避免遮蓋性不佳 (RMK00163) . ★品檢注意！JIS&CNS 訂單必須每滿50噸一定要再做一次TEST (RMK00259) . 1.有客戶要下CNS第3類,以下備註麻煩CCP與TSD遵循,謝謝! (RMK00394) . 1.1.面漆塗佈量務必>=90%（如果背面用面漆也一樣） (RMK00394) . 1.2.務必留30cm*全寬試片1片,供實驗室委託確認SST與QUV性能。並於試片上註明"SST 2000HRS、QUV 1500HRS" (RMK00394) . 【PMT】本單面漆為"PVDF"，經會議決議需量測板溫並記錄之。每一張排程需量測一次否則追究責任 (RMK00503) | 訂單:2508DFD061/005 CC2 <生產備註> 事項如下 . 1.本單若塗裝背面漆一律改為REVERSE COATING 例外訂單如下敘述 (RMK00163) . 2.例外訂單為R字頭超低光澤與PVDF (＞25μ)，背面漆可改 NATURE COATING，但搭配底漆避免遮蓋性不佳 (RMK00163) . ★品檢注意！JIS&CNS 訂單必須每滿50噸一定要再做一次TEST (RMK00259) . 1.有客戶要下CNS第3類,以下備註麻煩CCP與TSD遵循,謝謝! (RMK00394) . 1.1.面漆塗佈量務必>=90%（如果背面用面漆也一樣） (RMK00394) . 1.2.務必留30cm*全寬試片1片,供實驗室委託確認SST與QUV性能。並於試片上註明"SST 2000HRS、QUV 1500HRS" (RMK00394) . 【PMT】本單面漆為"PVDF"，經會議決議需量測板溫並記錄之。每一張排程需量測一次否則追究責任 (RMK00503) | 訂單:2508DFD061/005 RCL 無 <生產備註> 事項 | 訂單:2508DFD061/005 CCPK 無 <生產備註> 事項 | 訂單:2508DFD061/005 CGQC 無 <品檢備註> 事項 | 訂單:2508DFD061/005 CCQC <品檢備註> 事項如下 . 1.本單若塗裝背面漆一律改為REVERSE COATING 例外訂單如下敘述 (RMK00163) . 2.例外訂單為R字頭超低光澤與PVDF (＞25μ)，背面漆可改 NATURE COATING，但搭配底漆避免遮蓋性不佳 (RMK00163) . ★品檢注意！JIS&CNS 訂單必須每滿50噸一定要再做一次TEST (RMK00259) . 1.有客戶要下CNS第3類,以下備註麻煩CCP與TSD遵循,謝謝! (RMK00394) . 1.1.面漆塗佈量務必>=90%（如果背面用面漆也一樣） (RMK00394) . 1.2.務必留30cm*全寬試片1片,供實驗室委託確認SST與QUV性能。並於試片上註明"SST 2000HRS、QUV 1500HRS" (RMK00394) . 【PMT】本單面漆為"PVDF"，經會議決議需量測板溫並記錄之。每一張排程需量測一次否則追究責任 (RMK00503) | 訂單:2508DFD061/005 TOL 無 <生產備註> 事項 |  | 訂單 2508DFD061/005 修改記錄如下: 20250819 18:26:58 (24025) 退火碼: >> S1, 用途碼: >> CIA008, 背面標示: >> C815, 訂單背面顏色(五碼): >> BW73Y, 背面漆膜厚: >> 12.5, 背面漆塗漆型式幾塗幾烤: >> 2, 鉻酸鹽: >> Z, 訂單厚度: >> 0.52, 訂單重: >> 35, 重量容許率(下限): >> 10, 重量容許率(上限): >> 10, 訂單寬度: >> 914, 鍍製方式: >> AC, 鋼捲內徑: >> 508, 鋼捲下限重: >> 3.7, 鋼捲上限重: >> 4.9, 壓花條件碼: >> -, 表面花紋: >> R, 綠色識別碼: >> -, 印刷輥號: >> -, 產品代碼: >> PPGL, 皮膜碼: >> -, 單位別: >> M, 油品種類: >> Z, 塗油量: >> Z, 包裝代碼: >> D2 , 保護膜碼: >> -, 客戶試片取樣型式: >> -, 調質碼: >> S, 套筒碼: >> R , 規格: >> CGLC400-30, 製造標準: >> CNS, 表面處理劑種類: >> Z, 表面處理劑塗佈量: >> Z, 伸長率測試: >> N, 硬度測試碼: >> N, 抗拉強度測試: >> N, 降伏強度測試: >> N, 厚度變異: >> -1.4, 訂單正面顏色(五碼): >> FL507, 正面漆膜厚: >> 25, 正面漆塗漆型式幾塗幾烤: >> 2, 修邊碼: >> Y, 重量碼: >> AW, 鋼捲捲向: >> I, 鍍層碼: >> AZ150, | G:厚度偏厚
PPGL | 2508DFD062/001 |  | 1. 部分大陸料含B元素超過CNS規範管制，故請原料CNS規範之訂單不要配大陸料 (OFP00684)-{.不符.} | 1. 訂單若有厚度變異，冷軋厚度公差比照烤漆計算公式 , 但最小為 1/2 公差做設定 (OFP00254)-{.不符.} 2. "偏薄要求訂單" 鍍後厚度減 鍍後厚度下限需大於 0.02 MM,以免發生厚度不足狀況 (OFP00369)-{.不符.} 3. 部分大陸料含B元素超過CNS規範管制，故請原料CNS規範之訂單不要配大陸料 (OFP00684)-{.不符.} | 訂單:2508DFD062/001 CPL <生產備註> 事項如下 . 除HGI/ HGL 訂單邊緣不噴油. 其餘皆側緣噴油 (RMK00285) | 訂單:2508DFD062/001 CR1 <生產備註> 事項如下 . 完軋寬度超出管制值上限≦2mm時,冷軋繼續生產並填寫品質異常通報單給鍍鋅線,以便調整張力與板溫 (RMK00278) | 訂單:2508DFD062/001 CR2 <生產備註> 事項如下 . 完軋寬度超出管制值上限≦2mm時,冷軋繼續生產並填寫品質異常通報單給鍍鋅線,以便調整張力與板溫 (RMK00278) | 訂單:2508DFD062/001 CG1 <生產備註> 事項如下 . 平板類,鍍鋅生產時SKIN PASS & T/L 請依據鍍鋅標準規定生產 (RMK00100) . 鍍鋅表面不可有鋅痕、壓痕、凹陷、及刮傷 、應變痕等。 (RMK00100) . 出口鋼捲盤捲後目視不允許有鼓起. (RMK00100) | 訂單:2508DFD062/001 CG2 <生產備註> 事項如下 . 平板類,鍍鋅生產時SKIN PASS & T/L 請依據鍍鋅標準規定生產 (RMK00100) . 鍍鋅表面不可有鋅痕、壓痕、凹陷、及刮傷 、應變痕等。 (RMK00100) . 出口鋼捲盤捲後目視不允許有鼓起. (RMK00100) | 訂單:2508DFD062/001 CC1 <生產備註> 事項如下 . 1.本單若塗裝背面漆一律改為REVERSE COATING 例外訂單如下敘述 (RMK00163) . 2.例外訂單為R字頭超低光澤與PVDF (＞25μ)，背面漆可改 NATURE COATING，但搭配底漆避免遮蓋性不佳 (RMK00163) . ★品檢注意！JIS&CNS 訂單必須每滿50噸一定要再做一次TEST (RMK00259) . 【抽氣量】白色系在CC1生產時,FINISH抽氣量請設定250,如生產中發生色差b值異常升高,請股長再加大抽氣量因應 (RMK00560) | 訂單:2508DFD062/001 CC2 <生產備註> 事項如下 . 1.本單若塗裝背面漆一律改為REVERSE COATING 例外訂單如下敘述 (RMK00163) . 2.例外訂單為R字頭超低光澤與PVDF (＞25μ)，背面漆可改 NATURE COATING，但搭配底漆避免遮蓋性不佳 (RMK00163) . ★品檢注意！JIS&CNS 訂單必須每滿50噸一定要再做一次TEST (RMK00259) . 【抽氣量】白色系在CC1生產時,FINISH抽氣量請設定250,如生產中發生色差b值異常升高,請股長再加大抽氣量因應 (RMK00560) | 訂單:2508DFD062/001 RCL 無 <生產備註> 事項 | 訂單:2508DFD062/001 CCPK 無 <生產備註> 事項 | 訂單:2508DFD062/001 CGQC 無 <品檢備註> 事項 | 訂單:2508DFD062/001 CCQC <品檢備註> 事項如下 . 1.本單若塗裝背面漆一律改為REVERSE COATING 例外訂單如下敘述 (RMK00163) . 2.例外訂單為R字頭超低光澤與PVDF (＞25μ)，背面漆可改 NATURE COATING，但搭配底漆避免遮蓋性不佳 (RMK00163) . ★品檢注意！JIS&CNS 訂單必須每滿50噸一定要再做一次TEST (RMK00259) | 訂單:2508DFD062/001 TOL 無 <生產備註> 事項 |  | 訂單 2508DFD062/001 修改記錄如下: 20250819 18:25:59 (24025) 退火碼: >> S1, 用途碼: >> CIA008, 背面標示: >> C814, 訂單背面顏色(五碼): >> BW73Y, 背面漆膜厚: >> 12.5, 背面漆塗漆型式幾塗幾烤: >> 2, 鉻酸鹽: >> Z, 訂單厚度: >> 0.52, 訂單重: >> 30, 重量容許率(下限): >> 10, 重量容許率(上限): >> 10, 訂單寬度: >> 914, 鍍製方式: >> AC, 鋼捲內徑: >> 508, 鋼捲下限重: >> 4, 鋼捲上限重: >> 4.9, 壓花條件碼: >> -, 表面花紋: >> R, 綠色識別碼: >> -, 印刷輥號: >> -, 產品代碼: >> PPGL, 皮膜碼: >> -, 單位別: >> M, 油品種類: >> Z, 塗油量: >> Z, 包裝代碼: >> D2 , 保護膜碼: >> -, 客戶試片取樣型式: >> -, 調質碼: >> S, 套筒碼: >> R , 規格: >> CGLC400-20, 製造標準: >> CNS, 表面處理劑種類: >> Z, 表面處理劑塗佈量: >> Z, 伸長率測試: >> N, 硬度測試碼: >> N, 抗拉強度測試: >> N, 降伏強度測試: >> N, 厚度變異: >> -1.4, 訂單正面顏色(五碼): >> SW336, 正面漆膜厚: >> 25, 正面漆塗漆型式幾塗幾烤: >> 2, 修邊碼: >> Y, 重量碼: >> AW, 鋼捲捲向: >> I, 鍍層碼: >> AZ150, 20250827 14:08:11 (24025) 鋼捲下限重: 4 >> 3.8, 20250827 14:21:50 (24025) 鋼捲下限重: 3.8 >> 3.7, | H:厚度偏薄 | [訂單訊息通知] 2025/08/22 上午 08:41:01 *** (秦大維 >> 通知 >> Lynn Hsu) 訊息 : 妳的訂單常常有分切限重問題，請問TDCC怎麼處置？...本單單捲限重檢核 (原料重:15~20, 分切困難:20, 單捲限重:4.00~4.90) [訂單訊息通知] 2025/08/25 上午 07:40:19 *** (秦大維 >> 通知 >> Lynn Hsu) 訊息 : 由於所配HR重量無法全數落於訂單分切限重中，有以下三條路徑：A）新增備註”最後一顆可不依分切限重”。B）以我上次提供EXCEL試算來調整合理的分切限重。C）待鍍鋅產出後投入烤漆前再決定怎麼切。我退單妳再將決定怎麼處理！亞喬訂單分切限重比較特殊，下單看到訂單防呆警示時就必須處理。下次遇到我直接退單
PPGL | 2508DFD063/001 | 1. 提醒：CNS 第三類保固 PPGL AZ150（含）以上，PPGI Z27 （含）以上 TOP ≧25U , BK 兩層塗裝 (OFP00448)-{.不符.} 2. 再三提醒確認！CNS &JIS 塗裝 PVDF 需要"3類"耐候等級。並注意鍍層或膜厚是否符合.... (OFP00568)-{.不符.} | 1. 部分大陸料含B元素超過CNS規範管制，故請原料CNS規範之訂單不要配大陸料 (OFP00684)-{.不符.} | 1. 訂單若有厚度變異，冷軋厚度公差比照烤漆計算公式 , 但最小為 1/2 公差做設定 (OFP00254)-{.不符.} 2. "偏薄要求訂單" 鍍後厚度減 鍍後厚度下限需大於 0.02 MM,以免發生厚度不足狀況 (OFP00369)-{.不符.} 3. 提醒：CNS 第三類保固 PPGL AZ150（含）以上，PPGI Z27 （含）以上 TOP ≧25U , BK 兩層塗裝 (OFP00448)-{.不符.} 4. 再三提醒確認！CNS &JIS 塗裝 PVDF 需要"3類"耐候等級。並注意鍍層或膜厚是否符合.... (OFP00568)-{.不符.} 5. 部分大陸料含B元素超過CNS規範管制，故請原料CNS規範之訂單不要配大陸料 (OFP00684)-{.不符.} | 訂單:2508DFD063/001 CPL <生產備註> 事項如下 . 除HGI/ HGL 訂單邊緣不噴油. 其餘皆側緣噴油 (RMK00285) | 訂單:2508DFD063/001 CR1 <生產備註> 事項如下 . 完軋寬度超出管制值上限≦2mm時,冷軋繼續生產並填寫品質異常通報單給鍍鋅線,以便調整張力與板溫 (RMK00278) | 訂單:2508DFD063/001 CR2 <生產備註> 事項如下 . 完軋寬度超出管制值上限≦2mm時,冷軋繼續生產並填寫品質異常通報單給鍍鋅線,以便調整張力與板溫 (RMK00278) | 訂單:2508DFD063/001 CG1 <生產備註> 事項如下 . 平板類,鍍鋅生產時SKIN PASS & T/L 請依據鍍鋅標準規定生產 (RMK00100) . 鍍鋅表面不可有鋅痕、壓痕、凹陷、及刮傷 、應變痕等。 (RMK00100) . 出口鋼捲盤捲後目視不允許有鼓起. (RMK00100) | 訂單:2508DFD063/001 CG2 <生產備註> 事項如下 . 平板類,鍍鋅生產時SKIN PASS & T/L 請依據鍍鋅標準規定生產 (RMK00100) . 鍍鋅表面不可有鋅痕、壓痕、凹陷、及刮傷 、應變痕等。 (RMK00100) . 出口鋼捲盤捲後目視不允許有鼓起. (RMK00100) | 訂單:2508DFD063/001 CC1 <生產備註> 事項如下 . 1.本單若塗裝背面漆一律改為REVERSE COATING 例外訂單如下敘述 (RMK00163) . 2.例外訂單為R字頭超低光澤與PVDF (＞25μ)，背面漆可改 NATURE COATING，但搭配底漆避免遮蓋性不佳 (RMK00163) . ★品檢注意！JIS&CNS 訂單必須每滿50噸一定要再做一次TEST (RMK00259) . 1.有客戶要下CNS第3類,以下備註麻煩CCP與TSD遵循,謝謝! (RMK00394) . 1.1.面漆塗佈量務必>=90%（如果背面用面漆也一樣） (RMK00394) . 1.2.務必留30cm*全寬試片1片,供實驗室委託確認SST與QUV性能。並於試片上註明"SST 2000HRS、QUV 1500HRS" (RMK00394) . 【PMT】本單面漆為"PVDF"，經會議決議需量測板溫並記錄之。每一張排程需量測一次否則追究責任 (RMK00503) . 【水痕】因YCP 近似深黑色水痕可能嚴重，因此指定CC1生產注意W/Q 使用純水與水量控制 (RMK00596) | 訂單:2508DFD063/001 CC2 <生產備註> 事項如下 . 1.本單若塗裝背面漆一律改為REVERSE COATING 例外訂單如下敘述 (RMK00163) . 2.例外訂單為R字頭超低光澤與PVDF (＞25μ)，背面漆可改 NATURE COATING，但搭配底漆避免遮蓋性不佳 (RMK00163) . ★品檢注意！JIS&CNS 訂單必須每滿50噸一定要再做一次TEST (RMK00259) . 1.有客戶要下CNS第3類,以下備註麻煩CCP與TSD遵循,謝謝! (RMK00394) . 1.1.面漆塗佈量務必>=90%（如果背面用面漆也一樣） (RMK00394) . 1.2.務必留30cm*全寬試片1片,供實驗室委託確認SST與QUV性能。並於試片上註明"SST 2000HRS、QUV 1500HRS" (RMK00394) . 【PMT】本單面漆為"PVDF"，經會議決議需量測板溫並記錄之。每一張排程需量測一次否則追究責任 (RMK00503) . 【水痕】因YCP 近似深黑色水痕可能嚴重，因此指定CC1生產注意W/Q 使用純水與水量控制 (RMK00596) | 訂單:2508DFD063/001 RCL 無 <生產備註> 事項 | 訂單:2508DFD063/001 CCPK 無 <生產備註> 事項 | 訂單:2508DFD063/001 CGQC 無 <品檢備註> 事項 | 訂單:2508DFD063/001 CCQC <品檢備註> 事項如下 . 1.本單若塗裝背面漆一律改為REVERSE COATING 例外訂單如下敘述 (RMK00163) . 2.例外訂單為R字頭超低光澤與PVDF (＞25μ)，背面漆可改 NATURE COATING，但搭配底漆避免遮蓋性不佳 (RMK00163) . ★品檢注意！JIS&CNS 訂單必須每滿50噸一定要再做一次TEST (RMK00259) . 1.有客戶要下CNS第3類,以下備註麻煩CCP與TSD遵循,謝謝! (RMK00394) . 1.1.面漆塗佈量務必>=90%（如果背面用面漆也一樣） (RMK00394) . 1.2.務必留30cm*全寬試片1片,供實驗室委託確認SST與QUV性能。並於試片上註明"SST 2000HRS、QUV 1500HRS" (RMK00394) . 【PMT】本單面漆為"PVDF"，經會議決議需量測板溫並記錄之。每一張排程需量測一次否則追究責任 (RMK00503) | 訂單:2508DFD063/001 TOL 無 <生產備註> 事項 |  | 訂單 2508DFD063/001 修改記錄如下: 20250820 09:57:18 (25028) 退火碼: >> S1, 用途碼: >> CIA008, 背面標示: >> C815, 訂單背面顏色(五碼): >> BW73Y, 背面漆膜厚: >> 12.5, 背面漆塗漆型式幾塗幾烤: >> 2, 鉻酸鹽: >> Z, 訂單厚度: >> 0.52, 訂單重: >> 40, 重量容許率(下限): >> 10, 重量容許率(上限): >> 10, 訂單寬度: >> 914, 鍍製方式: >> AC, 鋼捲內徑: >> 508, 鋼捲下限重: >> 3, 鋼捲上限重: >> 5, 壓花條件碼: >> -, 表面花紋: >> R, 綠色識別碼: >> -, 印刷輥號: >> -, 產品代碼: >> PPGL, 皮膜碼: >> -, 單位別: >> M, 油品種類: >> Z, 塗油量: >> Z, 包裝代碼: >> D2 , 保護膜碼: >> -, 客戶試片取樣型式: >> -, 調質碼: >> S, 套筒碼: >> R , 規格: >> CGLC400-30, 製造標準: >> CNS, 表面處理劑種類: >> Z, 表面處理劑塗佈量: >> Z, 伸長率測試: >> N, 硬度測試碼: >> N, 抗拉強度測試: >> N, 降伏強度測試: >> N, 厚度變異: >> -1.4, 訂單正面顏色(五碼): >> FY396, 正面漆膜厚: >> 25, 正面漆塗漆型式幾塗幾烤: >> 2, 修邊碼: >> Y, 重量碼: >> AW, 鋼捲捲向: >> I, 鍍層碼: >> AZ150, | H:厚度偏薄
PPGL | 2508DFD064/001 | 1. ※【提醒】！曾因岩棉複合板BK材質發生黏不住，若BK顏色未曾使用於複合板訂單時需確認※ (OFP00625)-{.不符.} | 1. 部分大陸料含B元素超過CNS規範管制，故請原料CNS規範之訂單不要配大陸料 (OFP00684)-{.不符.} 2. 用途 CIA021 岩棉複合板"忌用"超修鋼捲(HR寬度-訂單寬度 ＞30 MM) (OFP00718)-{.不符.} | 1. 訂單若有厚度變異，冷軋厚度公差比照烤漆計算公式 , 但最小為 1/2 公差做設定 (OFP00254)-{.不符.} 2. "偏薄要求訂單" 鍍後厚度減 鍍後厚度下限需大於 0.02 MM,以免發生厚度不足狀況 (OFP00369)-{.不符.} 3. ※【提醒】！曾因岩棉複合板BK材質發生黏不住，若BK顏色未曾使用於複合板訂單時需確認※ (OFP00625)-{.不符.} 4. 部分大陸料含B元素超過CNS規範管制，故請原料CNS規範之訂單不要配大陸料 (OFP00684)-{.不符.} 5. 用途 CIA021 岩棉複合板"忌用"超修鋼捲(HR寬度-訂單寬度 ＞30 MM) (OFP00718)-{.不符.} | 訂單:2508DFD064/001 CPL <生產備註> 事項如下 . 除HGI/ HGL 訂單邊緣不噴油. 其餘皆側緣噴油 (RMK00285) . 1.指定CR2&CG1(0.6~0.8指定CG2)生產以岩棉複合板板形品質生產與管制 (RMK00428) . 2.CR2生產請依循以下規定 (RMK00428) . 2.1. 生產方式比照森鉅產品 (RMK00428) . 2.2. 下工輥採用special crown (RMK00428) . 2.3. 末2 pass中波條件:10~12 I_UNIT,速度:600mpm(降速調板) (RMK00428) . 5.2.參考SKP R/F=180, INC=70, EL%=0.40%, T/L E輥=7.5, C輥=5.1, L輥=7.7, #7 bending -0.9 (RMK00428) | 訂單:2508DFD064/001 CR1 <生產備註> 事項如下 . 完軋寬度超出管制值上限≦2mm時,冷軋繼續生產並填寫品質異常通報單給鍍鋅線,以便調整張力與板溫 (RMK00278) . 1.指定CR2&CG1(0.6~0.8指定CG2)生產以岩棉複合板板形品質生產與管制 (RMK00428) . 2.CR2生產請依循以下規定 (RMK00428) . 2.1. 生產方式比照森鉅產品 (RMK00428) . 2.2. 下工輥採用special crown (RMK00428) . 2.3. 末2 pass中波條件:10~12 I_UNIT,速度:600mpm(降速調板) (RMK00428) . 2.4. 使用小工輥生產(工輥直徑410mm以下),以降低軋延力,提升板形平坦度水準. (RMK00428) . 5.2.參考SKP R/F=180, INC=70, EL%=0.40%, T/L E輥=7.5, C輥=5.1, L輥=7.7, #7 bending -0.9 (RMK00428) | 訂單:2508DFD064/001 CR2 <生產備註> 事項如下 . 完軋寬度超出管制值上限≦2mm時,冷軋繼續生產並填寫品質異常通報單給鍍鋅線,以便調整張力與板溫 (RMK00278) . 1.指定CR2&CG1(0.6~0.8指定CG2)生產以岩棉複合板板形品質生產與管制 (RMK00428) . 2.CR2生產請依循以下規定 (RMK00428) . 2.1. 生產方式比照森鉅產品 (RMK00428) . 2.2. 下工輥採用special crown (RMK00428) . 2.3. 末2 pass中波條件:10~12 I_UNIT,速度:600mpm(降速調板) (RMK00428) . 2.4. 使用小工輥生產(工輥直徑410mm以下),以降低軋延力,提升板形平坦度水準. (RMK00428) . 5.2.參考SKP R/F=180, INC=70, EL%=0.40%, T/L E輥=7.5, C輥=5.1, L輥=7.7, #7 bending -0.9 (RMK00428) | 訂單:2508DFD064/001 CG1 <生產備註> 事項如下 . ★1.依2025/07/25 生產部週會，本單作為岩棉複合板測試。請各單位配合以★ (RMK00428) . 1.指定CR2&CG1(0.6~0.8指定CG2)生產以岩棉複合板板形品質生產與管制 (RMK00428) . 2.CR2生產請依循以下規定 (RMK00428) . 2.1. 生產方式比照森鉅產品 (RMK00428) . 2.2. 下工輥採用special crown (RMK00428) . 2.3. 末2 pass中波條件:10~12 I_UNIT,速度:600mpm(降速調板) (RMK00428) . 2.4. 使用小工輥生產(工輥直徑410mm以下),以降低軋延力,提升板形平坦度水準. (RMK00428) . 3.鍍鋅板形以現行岩棉複合板管制...2022/09/27會議 (RMK00428) . 4.烤漆依品質狀況可使用T/L (RMK00428) . 5.1.指定CG1, 製程SOP備註:(若 CG2 生產"5.1"與"5.2"不用理會) (RMK00428) . 5.2.參考SKP R/F=180, INC=70, EL%=0.40%, T/L E輥=7.5, C輥=5.1, L輥=7.7, #7 bending -0.9 (RMK00428) . 6.若GL鋼捲板形NG則通知PP＆TED相關人員。投入CC2重整平與生產 (RMK00428) . 7.★生產請注意！允許小邊波，不得產生中波★ (RMK00428) . 8.【品檢】烤漆出口每顆母鋼第二、第四分切頭板以及尾切的尾板需量測板形 (RMK00428) . 【鍍鋅岩棉板形】參考 鍍(鋁)鋅產品一級品板形品質要求總覽表 (RMK00428) | 訂單:2508DFD064/001 CG2 <生產備註> 事項如下 . ★1.依2025/07/25 生產部週會，本單作為岩棉複合板測試。請各單位配合以★ (RMK00428) . 1.指定CR2&CG1(0.6~0.8指定CG2)生產以岩棉複合板板形品質生產與管制 (RMK00428) . 2.CR2生產請依循以下規定 (RMK00428) . 2.1. 生產方式比照森鉅產品 (RMK00428) . 2.2. 下工輥採用special crown (RMK00428) . 2.3. 末2 pass中波條件:10~12 I_UNIT,速度:600mpm(降速調板) (RMK00428) . 2.4. 使用小工輥生產(工輥直徑410mm以下),以降低軋延力,提升板形平坦度水準. (RMK00428) . 3.鍍鋅板形以現行岩棉複合板管制...2022/09/27會議 (RMK00428) . 4.烤漆依品質狀況可使用T/L (RMK00428) . 6.若GL鋼捲板形NG則通知PP＆TED相關人員。投入CC2重整平與生產 (RMK00428) . 7.★生產請注意！允許小邊波，不得產生中波★ (RMK00428) . 8.【品檢】烤漆出口每顆母鋼第二、第四分切頭板以及尾切的尾板需量測板形 (RMK00428) . 【鍍鋅岩棉板形】參考 鍍(鋁)鋅產品一級品板形品質要求總覽表 (RMK00428) | 訂單:2508DFD064/001 CC1 <生產備註> 事項如下 . 1.本單若塗裝背面漆一律改為REVERSE COATING 例外訂單如下敘述 (RMK00163) . 2.例外訂單為R字頭超低光澤與PVDF (＞25μ)，背面漆可改 NATURE COATING，但搭配底漆避免遮蓋性不佳 (RMK00163) . ★品檢注意！JIS&CNS 訂單必須每滿50噸一定要再做一次TEST (RMK00259) . ★1.依2025/07/25 生產部週會，本單作為岩棉複合板測試。請各單位配合以★ (RMK00428) . 1.指定CR2&CG1(0.6~0.8指定CG2)生產以岩棉複合板板形品質生產與管制 (RMK00428) . 2.CR2生產請依循以下規定 (RMK00428) . 2.1. 生產方式比照森鉅產品 (RMK00428) . 2.2. 下工輥採用special crown (RMK00428) . 2.3. 末2 pass中波條件:10~12 I_UNIT,速度:600mpm(降速調板) (RMK00428) . 3.鍍鋅板形以現行岩棉複合板管制...2022/09/27會議 (RMK00428) . 4.烤漆依品質狀況可使用T/L (RMK00428) . 5.1.指定CG1, 製程SOP備註:(若 CG2 生產"5.1"與"5.2"不用理會) (RMK00428) . 5.2.參考SKP R/F=180, INC=70, EL%=0.40%, T/L E輥=7.5, C輥=5.1, L輥=7.7, #7 bending -0.9 (RMK00428) . 6.若GL鋼捲板形NG則通知PP＆TED相關人員。投入CC2重整平與生產 (RMK00428) . 7.★生產請注意！允許小邊波，不得產生中波★ (RMK00428) . 8.【品檢】烤漆出口每顆母鋼第二、第四分切頭板以及尾切的尾板需量測板形 (RMK00428) . 【烤漆收捲張力】注意！烤漆收捲張力請設定 2.4 kg/mm2 (RMK00428) . 【烤漆收捲張力】注意！CC1: TAPPERTENSION15％，CC2不變 (RMK00428) . 【烤漆岩棉板形】參考 烤漆產品一級品板形品質要求總覽表 (RMK00428) | 訂單:2508DFD064/001 CC2 <生產備註> 事項如下 . 1.本單若塗裝背面漆一律改為REVERSE COATING 例外訂單如下敘述 (RMK00163) . 2.例外訂單為R字頭超低光澤與PVDF (＞25μ)，背面漆可改 NATURE COATING，但搭配底漆避免遮蓋性不佳 (RMK00163) . ★品檢注意！JIS&CNS 訂單必須每滿50噸一定要再做一次TEST (RMK00259) . ★1.依2025/07/25 生產部週會，本單作為岩棉複合板測試。請各單位配合以★ (RMK00428) . 1.指定CR2&CG1(0.6~0.8指定CG2)生產以岩棉複合板板形品質生產與管制 (RMK00428) . 2.CR2生產請依循以下規定 (RMK00428) . 2.1. 生產方式比照森鉅產品 (RMK00428) . 2.2. 下工輥採用special crown (RMK00428) . 2.3. 末2 pass中波條件:10~12 I_UNIT,速度:600mpm(降速調板) (RMK00428) . 3.鍍鋅板形以現行岩棉複合板管制...2022/09/27會議 (RMK00428) . 4.烤漆依品質狀況可使用T/L (RMK00428) . 5.1.指定CG1, 製程SOP備註:(若 CG2 生產"5.1"與"5.2"不用理會) (RMK00428) . 5.2.參考SKP R/F=180, INC=70, EL%=0.40%, T/L E輥=7.5, C輥=5.1, L輥=7.7, #7 bending -0.9 (RMK00428) . 6.若GL鋼捲板形NG則通知PP＆TED相關人員。投入CC2重整平與生產 (RMK00428) . 7.★生產請注意！允許小邊波，不得產生中波★ (RMK00428) . 8.【品檢】烤漆出口每顆母鋼第二、第四分切頭板以及尾切的尾板需量測板形 (RMK00428) . 【烤漆收捲張力】注意！烤漆收捲張力請設定 2.4 kg/mm2 (RMK00428) . 【烤漆收捲張力】注意！CC1: TAPPERTENSION15％，CC2不變 (RMK00428) . 【烤漆岩棉板形】參考 烤漆產品一級品板形品質要求總覽表 (RMK00428) | 訂單:2508DFD064/001 RCL <生產備註> 事項如下 . ★1.依2025/07/25 生產部週會，本單作為岩棉複合板測試。請各單位配合以★ (RMK00428) . 2.CR2生產請依循以下規定 (RMK00428) . 2.1. 生產方式比照森鉅產品 (RMK00428) . 2.2. 下工輥採用special crown (RMK00428) . 2.3. 末2 pass中波條件:10~12 I_UNIT,速度:600mpm(降速調板) (RMK00428) | 訂單:2508DFD064/001 CCPK 無 <生產備註> 事項 | 訂單:2508DFD064/001 CGQC <品檢備註> 事項如下 . 1.指定CR2&CG1(0.6~0.8指定CG2)生產以岩棉複合板板形品質生產與管制 (RMK00428) . 2.CR2生產請依循以下規定 (RMK00428) . 2.1. 生產方式比照森鉅產品 (RMK00428) . 2.2. 下工輥採用special crown (RMK00428) . 2.3. 末2 pass中波條件:10~12 I_UNIT,速度:600mpm(降速調板) (RMK00428) . 2.4. 使用小工輥生產(工輥直徑410mm以下),以降低軋延力,提升板形平坦度水準. (RMK00428) . 3.鍍鋅板形以現行岩棉複合板管制...2022/09/27會議 (RMK00428) . 4.烤漆依品質狀況可使用T/L (RMK00428) . 5.1.指定CG1, 製程SOP備註:(若 CG2 生產"5.1"與"5.2"不用理會) (RMK00428) . 5.2.參考SKP R/F=180, INC=70, EL%=0.40%, T/L E輥=7.5, C輥=5.1, L輥=7.7, #7 bending -0.9 (RMK00428) . 6.若GL鋼捲板形NG則通知PP＆TED相關人員。投入CC2重整平與生產 (RMK00428) . 7.★生產請注意！允許小邊波，不得產生中波★ (RMK00428) . 8.【品檢】烤漆出口每顆母鋼第二、第四分切頭板以及尾切的尾板需量測板形 (RMK00428) . 【鍍鋅岩棉板形】參考 鍍(鋁)鋅產品一級品板形品質要求總覽表 (RMK00428) | 訂單:2508DFD064/001 CCQC <品檢備註> 事項如下 . 1.本單若塗裝背面漆一律改為REVERSE COATING 例外訂單如下敘述 (RMK00163) . 2.例外訂單為R字頭超低光澤與PVDF (＞25μ)，背面漆可改 NATURE COATING，但搭配底漆避免遮蓋性不佳 (RMK00163) . ★品檢注意！JIS&CNS 訂單必須每滿50噸一定要再做一次TEST (RMK00259) . ★1.依2025/07/25 生產部週會，本單作為岩棉複合板測試。請各單位配合以★ (RMK00428) . 1.指定CR2&CG1(0.6~0.8指定CG2)生產以岩棉複合板板形品質生產與管制 (RMK00428) . 2.CR2生產請依循以下規定 (RMK00428) . 2.1. 生產方式比照森鉅產品 (RMK00428) . 2.2. 下工輥採用special crown (RMK00428) . 2.3. 末2 pass中波條件:10~12 I_UNIT,速度:600mpm(降速調板) (RMK00428) . 3.鍍鋅板形以現行岩棉複合板管制...2022/09/27會議 (RMK00428) . 4.烤漆依品質狀況可使用T/L (RMK00428) . 5.1.指定CG1, 製程SOP備註:(若 CG2 生產"5.1"與"5.2"不用理會) (RMK00428) . 5.2.參考SKP R/F=180, INC=70, EL%=0.40%, T/L E輥=7.5, C輥=5.1, L輥=7.7, #7 bending -0.9 (RMK00428) . 6.若GL鋼捲板形NG則通知PP＆TED相關人員。投入CC2重整平與生產 (RMK00428) . 7.★生產請注意！允許小邊波，不得產生中波★ (RMK00428) . 8.【品檢】烤漆出口每顆母鋼第二、第四分切頭板以及尾切的尾板需量測板形 (RMK00428) . 【烤漆收捲張力】注意！烤漆收捲張力請設定 2.4 kg/mm2 (RMK00428) . 【烤漆收捲張力】注意！CC1: TAPPERTENSION15％，CC2不變 (RMK00428) . 【烤漆岩棉板形】參考 烤漆產品一級品板形品質要求總覽表 (RMK00428) | 訂單:2508DFD064/001 TOL <生產備註> 事項如下 . 6.若GL鋼捲板形NG則通知PP＆TED相關人員。投入CC2重整平與生產 (RMK00428) |  | 訂單 2508DFD064/001 修改記錄如下: 20250820 09:55:03 (25028) 退火碼: >> S1, 用途碼: >> CIA008, 背面標示: >> C814, 訂單背面顏色(五碼): >> BW73Y, 背面漆膜厚: >> 12.5, 背面漆塗漆型式幾塗幾烤: >> 2, 鉻酸鹽: >> Z, 訂單厚度: >> 0.576, 訂單重: >> 40, 重量容許率(下限): >> 10, 重量容許率(上限): >> 10, 訂單寬度: >> 914, 鍍製方式: >> AC, 鋼捲內徑: >> 508, 鋼捲下限重: >> 3, 鋼捲上限重: >> 5, 壓花條件碼: >> -, 表面花紋: >> R, 綠色識別碼: >> -, 印刷輥號: >> -, 產品代碼: >> PPGL, 皮膜碼: >> -, 單位別: >> M, 油品種類: >> Z, 塗油量: >> Z, 包裝代碼: >> D2 , 保護膜碼: >> -, 客戶試片取樣型式: >> -, 調質碼: >> S, 套筒碼: >> R , 規格: >> CGLC400-20, 製造標準: >> CNS, 表面處理劑種類: >> Z, 表面處理劑塗佈量: >> Z, 伸長率測試: >> N, 硬度測試碼: >> N, 抗拉強度測試: >> N, 降伏強度測試: >> N, 厚度變異: >> -1.4, 訂單正面顏色(五碼): >> SY356, 正面漆膜厚: >> 25, 正面漆塗漆型式幾塗幾烤: >> 2, 修邊碼: >> Y, 重量碼: >> AW, 鋼捲捲向: >> I, 鍍層碼: >> AZ150, 20250820 10:05:17 (25028) 用途碼: CIA008 >> CIA021, 套筒碼: R >> K , | H:厚度偏薄
PPGL | 2508DFD064/002 | 1. ※【提醒】！曾因岩棉複合板BK材質發生黏不住，若BK顏色未曾使用於複合板訂單時需確認※ (OFP00625)-{.不符.} | 1. 部分大陸料含B元素超過CNS規範管制，故請原料CNS規範之訂單不要配大陸料 (OFP00684)-{.不符.} 2. 用途 CIA021 岩棉複合板"忌用"超修鋼捲(HR寬度-訂單寬度 ＞30 MM) (OFP00718)-{.不符.} | 1. 訂單若有厚度變異，冷軋厚度公差比照烤漆計算公式 , 但最小為 1/2 公差做設定 (OFP00254)-{.不符.} 2. "偏薄要求訂單" 鍍後厚度減 鍍後厚度下限需大於 0.02 MM,以免發生厚度不足狀況 (OFP00369)-{.不符.} 3. ※【提醒】！曾因岩棉複合板BK材質發生黏不住，若BK顏色未曾使用於複合板訂單時需確認※ (OFP00625)-{.不符.} 4. 部分大陸料含B元素超過CNS規範管制，故請原料CNS規範之訂單不要配大陸料 (OFP00684)-{.不符.} 5. 用途 CIA021 岩棉複合板"忌用"超修鋼捲(HR寬度-訂單寬度 ＞30 MM) (OFP00718)-{.不符.} | 訂單:2508DFD064/002 CPL <生產備註> 事項如下 . 除HGI/ HGL 訂單邊緣不噴油. 其餘皆側緣噴油 (RMK00285) . 1.指定CR2&CG1(0.6~0.8指定CG2)生產以岩棉複合板板形品質生產與管制 (RMK00428) . 2.CR2生產請依循以下規定 (RMK00428) . 2.1. 生產方式比照森鉅產品 (RMK00428) . 2.2. 下工輥採用special crown (RMK00428) . 2.3. 末2 pass中波條件:10~12 I_UNIT,速度:600mpm(降速調板) (RMK00428) . 5.2.參考SKP R/F=180, INC=70, EL%=0.40%, T/L E輥=7.5, C輥=5.1, L輥=7.7, #7 bending -0.9 (RMK00428) | 訂單:2508DFD064/002 CR1 <生產備註> 事項如下 . 完軋寬度超出管制值上限≦2mm時,冷軋繼續生產並填寫品質異常通報單給鍍鋅線,以便調整張力與板溫 (RMK00278) . 1.指定CR2&CG1(0.6~0.8指定CG2)生產以岩棉複合板板形品質生產與管制 (RMK00428) . 2.CR2生產請依循以下規定 (RMK00428) . 2.1. 生產方式比照森鉅產品 (RMK00428) . 2.2. 下工輥採用special crown (RMK00428) . 2.3. 末2 pass中波條件:10~12 I_UNIT,速度:600mpm(降速調板) (RMK00428) . 2.4. 使用小工輥生產(工輥直徑410mm以下),以降低軋延力,提升板形平坦度水準. (RMK00428) . 5.2.參考SKP R/F=180, INC=70, EL%=0.40%, T/L E輥=7.5, C輥=5.1, L輥=7.7, #7 bending -0.9 (RMK00428) | 訂單:2508DFD064/002 CR2 <生產備註> 事項如下 . 完軋寬度超出管制值上限≦2mm時,冷軋繼續生產並填寫品質異常通報單給鍍鋅線,以便調整張力與板溫 (RMK00278) . 1.指定CR2&CG1(0.6~0.8指定CG2)生產以岩棉複合板板形品質生產與管制 (RMK00428) . 2.CR2生產請依循以下規定 (RMK00428) . 2.1. 生產方式比照森鉅產品 (RMK00428) . 2.2. 下工輥採用special crown (RMK00428) . 2.3. 末2 pass中波條件:10~12 I_UNIT,速度:600mpm(降速調板) (RMK00428) . 2.4. 使用小工輥生產(工輥直徑410mm以下),以降低軋延力,提升板形平坦度水準. (RMK00428) . 5.2.參考SKP R/F=180, INC=70, EL%=0.40%, T/L E輥=7.5, C輥=5.1, L輥=7.7, #7 bending -0.9 (RMK00428) | 訂單:2508DFD064/002 CG1 <生產備註> 事項如下 . ★1.依2025/07/25 生產部週會，本單作為岩棉複合板測試。請各單位配合以★ (RMK00428) . 1.指定CR2&CG1(0.6~0.8指定CG2)生產以岩棉複合板板形品質生產與管制 (RMK00428) . 2.CR2生產請依循以下規定 (RMK00428) . 2.1. 生產方式比照森鉅產品 (RMK00428) . 2.2. 下工輥採用special crown (RMK00428) . 2.3. 末2 pass中波條件:10~12 I_UNIT,速度:600mpm(降速調板) (RMK00428) . 2.4. 使用小工輥生產(工輥直徑410mm以下),以降低軋延力,提升板形平坦度水準. (RMK00428) . 3.鍍鋅板形以現行岩棉複合板管制...2022/09/27會議 (RMK00428) . 4.烤漆依品質狀況可使用T/L (RMK00428) . 5.1.指定CG1, 製程SOP備註:(若 CG2 生產"5.1"與"5.2"不用理會) (RMK00428) . 5.2.參考SKP R/F=180, INC=70, EL%=0.40%, T/L E輥=7.5, C輥=5.1, L輥=7.7, #7 bending -0.9 (RMK00428) . 6.若GL鋼捲板形NG則通知PP＆TED相關人員。投入CC2重整平與生產 (RMK00428) . 7.★生產請注意！允許小邊波，不得產生中波★ (RMK00428) . 8.【品檢】烤漆出口每顆母鋼第二、第四分切頭板以及尾切的尾板需量測板形 (RMK00428) . 【鍍鋅岩棉板形】參考 鍍(鋁)鋅產品一級品板形品質要求總覽表 (RMK00428) | 訂單:2508DFD064/002 CG2 <生產備註> 事項如下 . ★1.依2025/07/25 生產部週會，本單作為岩棉複合板測試。請各單位配合以★ (RMK00428) . 1.指定CR2&CG1(0.6~0.8指定CG2)生產以岩棉複合板板形品質生產與管制 (RMK00428) . 2.CR2生產請依循以下規定 (RMK00428) . 2.1. 生產方式比照森鉅產品 (RMK00428) . 2.2. 下工輥採用special crown (RMK00428) . 2.3. 末2 pass中波條件:10~12 I_UNIT,速度:600mpm(降速調板) (RMK00428) . 2.4. 使用小工輥生產(工輥直徑410mm以下),以降低軋延力,提升板形平坦度水準. (RMK00428) . 3.鍍鋅板形以現行岩棉複合板管制...2022/09/27會議 (RMK00428) . 4.烤漆依品質狀況可使用T/L (RMK00428) . 6.若GL鋼捲板形NG則通知PP＆TED相關人員。投入CC2重整平與生產 (RMK00428) . 7.★生產請注意！允許小邊波，不得產生中波★ (RMK00428) . 8.【品檢】烤漆出口每顆母鋼第二、第四分切頭板以及尾切的尾板需量測板形 (RMK00428) . 【鍍鋅岩棉板形】參考 鍍(鋁)鋅產品一級品板形品質要求總覽表 (RMK00428) | 訂單:2508DFD064/002 CC1 <生產備註> 事項如下 . 1.本單若塗裝背面漆一律改為REVERSE COATING 例外訂單如下敘述 (RMK00163) . 2.例外訂單為R字頭超低光澤與PVDF (＞25μ)，背面漆可改 NATURE COATING，但搭配底漆避免遮蓋性不佳 (RMK00163) . ★品檢注意！JIS&CNS 訂單必須每滿50噸一定要再做一次TEST (RMK00259) . ★1.依2025/07/25 生產部週會，本單作為岩棉複合板測試。請各單位配合以★ (RMK00428) . 1.指定CR2&CG1(0.6~0.8指定CG2)生產以岩棉複合板板形品質生產與管制 (RMK00428) . 2.CR2生產請依循以下規定 (RMK00428) . 2.1. 生產方式比照森鉅產品 (RMK00428) . 2.2. 下工輥採用special crown (RMK00428) . 2.3. 末2 pass中波條件:10~12 I_UNIT,速度:600mpm(降速調板) (RMK00428) . 3.鍍鋅板形以現行岩棉複合板管制...2022/09/27會議 (RMK00428) . 4.烤漆依品質狀況可使用T/L (RMK00428) . 5.1.指定CG1, 製程SOP備註:(若 CG2 生產"5.1"與"5.2"不用理會) (RMK00428) . 5.2.參考SKP R/F=180, INC=70, EL%=0.40%, T/L E輥=7.5, C輥=5.1, L輥=7.7, #7 bending -0.9 (RMK00428) . 6.若GL鋼捲板形NG則通知PP＆TED相關人員。投入CC2重整平與生產 (RMK00428) . 7.★生產請注意！允許小邊波，不得產生中波★ (RMK00428) . 8.【品檢】烤漆出口每顆母鋼第二、第四分切頭板以及尾切的尾板需量測板形 (RMK00428) . 【烤漆收捲張力】注意！烤漆收捲張力請設定 2.4 kg/mm2 (RMK00428) . 【烤漆收捲張力】注意！CC1: TAPPERTENSION15％，CC2不變 (RMK00428) . 【烤漆岩棉板形】參考 烤漆產品一級品板形品質要求總覽表 (RMK00428) | 訂單:2508DFD064/002 CC2 <生產備註> 事項如下 . 1.本單若塗裝背面漆一律改為REVERSE COATING 例外訂單如下敘述 (RMK00163) . 2.例外訂單為R字頭超低光澤與PVDF (＞25μ)，背面漆可改 NATURE COATING，但搭配底漆避免遮蓋性不佳 (RMK00163) . ★品檢注意！JIS&CNS 訂單必須每滿50噸一定要再做一次TEST (RMK00259) . ★1.依2025/07/25 生產部週會，本單作為岩棉複合板測試。請各單位配合以★ (RMK00428) . 1.指定CR2&CG1(0.6~0.8指定CG2)生產以岩棉複合板板形品質生產與管制 (RMK00428) . 2.CR2生產請依循以下規定 (RMK00428) . 2.1. 生產方式比照森鉅產品 (RMK00428) . 2.2. 下工輥採用special crown (RMK00428) . 2.3. 末2 pass中波條件:10~12 I_UNIT,速度:600mpm(降速調板) (RMK00428) . 3.鍍鋅板形以現行岩棉複合板管制...2022/09/27會議 (RMK00428) . 4.烤漆依品質狀況可使用T/L (RMK00428) . 5.1.指定CG1, 製程SOP備註:(若 CG2 生產"5.1"與"5.2"不用理會) (RMK00428) . 5.2.參考SKP R/F=180, INC=70, EL%=0.40%, T/L E輥=7.5, C輥=5.1, L輥=7.7, #7 bending -0.9 (RMK00428) . 6.若GL鋼捲板形NG則通知PP＆TED相關人員。投入CC2重整平與生產 (RMK00428) . 7.★生產請注意！允許小邊波，不得產生中波★ (RMK00428) . 8.【品檢】烤漆出口每顆母鋼第二、第四分切頭板以及尾切的尾板需量測板形 (RMK00428) . 【烤漆收捲張力】注意！烤漆收捲張力請設定 2.4 kg/mm2 (RMK00428) . 【烤漆收捲張力】注意！CC1: TAPPERTENSION15％，CC2不變 (RMK00428) . 【烤漆岩棉板形】參考 烤漆產品一級品板形品質要求總覽表 (RMK00428) | 訂單:2508DFD064/002 RCL <生產備註> 事項如下 . ★1.依2025/07/25 生產部週會，本單作為岩棉複合板測試。請各單位配合以★ (RMK00428) . 2.CR2生產請依循以下規定 (RMK00428) . 2.1. 生產方式比照森鉅產品 (RMK00428) . 2.2. 下工輥採用special crown (RMK00428) . 2.3. 末2 pass中波條件:10~12 I_UNIT,速度:600mpm(降速調板) (RMK00428) | 訂單:2508DFD064/002 CCPK 無 <生產備註> 事項 | 訂單:2508DFD064/002 CGQC <品檢備註> 事項如下 . 1.指定CR2&CG1(0.6~0.8指定CG2)生產以岩棉複合板板形品質生產與管制 (RMK00428) . 2.CR2生產請依循以下規定 (RMK00428) . 2.1. 生產方式比照森鉅產品 (RMK00428) . 2.2. 下工輥採用special crown (RMK00428) . 2.3. 末2 pass中波條件:10~12 I_UNIT,速度:600mpm(降速調板) (RMK00428) . 2.4. 使用小工輥生產(工輥直徑410mm以下),以降低軋延力,提升板形平坦度水準. (RMK00428) . 3.鍍鋅板形以現行岩棉複合板管制...2022/09/27會議 (RMK00428) . 4.烤漆依品質狀況可使用T/L (RMK00428) . 5.1.指定CG1, 製程SOP備註:(若 CG2 生產"5.1"與"5.2"不用理會) (RMK00428) . 5.2.參考SKP R/F=180, INC=70, EL%=0.40%, T/L E輥=7.5, C輥=5.1, L輥=7.7, #7 bending -0.9 (RMK00428) . 6.若GL鋼捲板形NG則通知PP＆TED相關人員。投入CC2重整平與生產 (RMK00428) . 7.★生產請注意！允許小邊波，不得產生中波★ (RMK00428) . 8.【品檢】烤漆出口每顆母鋼第二、第四分切頭板以及尾切的尾板需量測板形 (RMK00428) . 【鍍鋅岩棉板形】參考 鍍(鋁)鋅產品一級品板形品質要求總覽表 (RMK00428) | 訂單:2508DFD064/002 CCQC <品檢備註> 事項如下 . 1.本單若塗裝背面漆一律改為REVERSE COATING 例外訂單如下敘述 (RMK00163) . 2.例外訂單為R字頭超低光澤與PVDF (＞25μ)，背面漆可改 NATURE COATING，但搭配底漆避免遮蓋性不佳 (RMK00163) . ★品檢注意！JIS&CNS 訂單必須每滿50噸一定要再做一次TEST (RMK00259) . ★1.依2025/07/25 生產部週會，本單作為岩棉複合板測試。請各單位配合以★ (RMK00428) . 1.指定CR2&CG1(0.6~0.8指定CG2)生產以岩棉複合板板形品質生產與管制 (RMK00428) . 2.CR2生產請依循以下規定 (RMK00428) . 2.1. 生產方式比照森鉅產品 (RMK00428) . 2.2. 下工輥採用special crown (RMK00428) . 2.3. 末2 pass中波條件:10~12 I_UNIT,速度:600mpm(降速調板) (RMK00428) . 3.鍍鋅板形以現行岩棉複合板管制...2022/09/27會議 (RMK00428) . 4.烤漆依品質狀況可使用T/L (RMK00428) . 5.1.指定CG1, 製程SOP備註:(若 CG2 生產"5.1"與"5.2"不用理會) (RMK00428) . 5.2.參考SKP R/F=180, INC=70, EL%=0.40%, T/L E輥=7.5, C輥=5.1, L輥=7.7, #7 bending -0.9 (RMK00428) . 6.若GL鋼捲板形NG則通知PP＆TED相關人員。投入CC2重整平與生產 (RMK00428) . 7.★生產請注意！允許小邊波，不得產生中波★ (RMK00428) . 8.【品檢】烤漆出口每顆母鋼第二、第四分切頭板以及尾切的尾板需量測板形 (RMK00428) . 【烤漆收捲張力】注意！烤漆收捲張力請設定 2.4 kg/mm2 (RMK00428) . 【烤漆收捲張力】注意！CC1: TAPPERTENSION15％，CC2不變 (RMK00428) . 【烤漆岩棉板形】參考 烤漆產品一級品板形品質要求總覽表 (RMK00428) | 訂單:2508DFD064/002 TOL <生產備註> 事項如下 . 6.若GL鋼捲板形NG則通知PP＆TED相關人員。投入CC2重整平與生產 (RMK00428) |  | 訂單 2508DFD064/002 修改記錄如下: 20250820 09:55:06 (25028) 退火碼: >> S1, 用途碼: >> CIA008, 背面標示: >> C814, 訂單背面顏色(五碼): >> BW73Y, 背面漆膜厚: >> 12.5, 背面漆塗漆型式幾塗幾烤: >> 2, 鉻酸鹽: >> Z, 訂單厚度: >> 0.576, 訂單重: >> 40, 重量容許率(下限): >> 10, 重量容許率(上限): >> 10, 訂單寬度: >> 914, 鍍製方式: >> AC, 鋼捲內徑: >> 508, 鋼捲下限重: >> 3, 鋼捲上限重: >> 5, 壓花條件碼: >> -, 表面花紋: >> R, 綠色識別碼: >> -, 印刷輥號: >> -, 產品代碼: >> PPGL, 皮膜碼: >> -, 單位別: >> M, 油品種類: >> Z, 塗油量: >> Z, 包裝代碼: >> D2 , 保護膜碼: >> -, 客戶試片取樣型式: >> -, 調質碼: >> S, 套筒碼: >> R , 規格: >> CGLC400-20, 製造標準: >> CNS, 表面處理劑種類: >> Z, 表面處理劑塗佈量: >> Z, 伸長率測試: >> N, 硬度測試碼: >> N, 抗拉強度測試: >> N, 降伏強度測試: >> N, 厚度變異: >> -1.4, 訂單正面顏色(五碼): >> SC306, 正面漆膜厚: >> 25, 正面漆塗漆型式幾塗幾烤: >> 2, 修邊碼: >> Y, 重量碼: >> AW, 鋼捲捲向: >> I, 鍍層碼: >> AZ150, 20250820 10:05:19 (25028) 用途碼: CIA008 >> CIA021, 套筒碼: R >> K , | H:厚度偏薄
PPGL | 2508DFD064/003 |  | 1. 部分大陸料含B元素超過CNS規範管制，故請原料CNS規範之訂單不要配大陸料 (OFP00684)-{.不符.} | 1. 訂單若有厚度變異，冷軋厚度公差比照烤漆計算公式 , 但最小為 1/2 公差做設定 (OFP00254)-{.不符.} 2. "偏薄要求訂單" 鍍後厚度減 鍍後厚度下限需大於 0.02 MM,以免發生厚度不足狀況 (OFP00369)-{.不符.} 3. 部分大陸料含B元素超過CNS規範管制，故請原料CNS規範之訂單不要配大陸料 (OFP00684)-{.不符.} | 訂單:2508DFD064/003 CPL <生產備註> 事項如下 . 除HGI/ HGL 訂單邊緣不噴油. 其餘皆側緣噴油 (RMK00285) | 訂單:2508DFD064/003 CR1 <生產備註> 事項如下 . 完軋寬度超出管制值上限≦2mm時,冷軋繼續生產並填寫品質異常通報單給鍍鋅線,以便調整張力與板溫 (RMK00278) | 訂單:2508DFD064/003 CR2 <生產備註> 事項如下 . 完軋寬度超出管制值上限≦2mm時,冷軋繼續生產並填寫品質異常通報單給鍍鋅線,以便調整張力與板溫 (RMK00278) | 訂單:2508DFD064/003 CG1 <生產備註> 事項如下 . 平板類,鍍鋅生產時SKIN PASS & T/L 請依據鍍鋅標準規定生產 (RMK00100) . 鍍鋅表面不可有鋅痕、壓痕、凹陷、及刮傷 、應變痕等。 (RMK00100) . 出口鋼捲盤捲後目視不允許有鼓起. (RMK00100) | 訂單:2508DFD064/003 CG2 <生產備註> 事項如下 . 平板類,鍍鋅生產時SKIN PASS & T/L 請依據鍍鋅標準規定生產 (RMK00100) . 鍍鋅表面不可有鋅痕、壓痕、凹陷、及刮傷 、應變痕等。 (RMK00100) . 出口鋼捲盤捲後目視不允許有鼓起. (RMK00100) | 訂單:2508DFD064/003 CC1 <生產備註> 事項如下 . 1.本單若塗裝背面漆一律改為REVERSE COATING 例外訂單如下敘述 (RMK00163) . 2.例外訂單為R字頭超低光澤與PVDF (＞25μ)，背面漆可改 NATURE COATING，但搭配底漆避免遮蓋性不佳 (RMK00163) . ★品檢注意！JIS&CNS 訂單必須每滿50噸一定要再做一次TEST (RMK00259) | 訂單:2508DFD064/003 CC2 <生產備註> 事項如下 . 1.本單若塗裝背面漆一律改為REVERSE COATING 例外訂單如下敘述 (RMK00163) . 2.例外訂單為R字頭超低光澤與PVDF (＞25μ)，背面漆可改 NATURE COATING，但搭配底漆避免遮蓋性不佳 (RMK00163) . ★品檢注意！JIS&CNS 訂單必須每滿50噸一定要再做一次TEST (RMK00259) | 訂單:2508DFD064/003 RCL 無 <生產備註> 事項 | 訂單:2508DFD064/003 CCPK 無 <生產備註> 事項 | 訂單:2508DFD064/003 CGQC 無 <品檢備註> 事項 | 訂單:2508DFD064/003 CCQC <品檢備註> 事項如下 . 1.本單若塗裝背面漆一律改為REVERSE COATING 例外訂單如下敘述 (RMK00163) . 2.例外訂單為R字頭超低光澤與PVDF (＞25μ)，背面漆可改 NATURE COATING，但搭配底漆避免遮蓋性不佳 (RMK00163) . ★品檢注意！JIS&CNS 訂單必須每滿50噸一定要再做一次TEST (RMK00259) | 訂單:2508DFD064/003 TOL 無 <生產備註> 事項 |  | 訂單 2508DFD064/003 修改記錄如下: 20250820 09:55:09 (25028) 退火碼: >> S1, 用途碼: >> CIA008, 背面標示: >> C814, 訂單背面顏色(五碼): >> BW73Y, 背面漆膜厚: >> 12.5, 背面漆塗漆型式幾塗幾烤: >> 2, 鉻酸鹽: >> Z, 訂單厚度: >> 0.52, 訂單重: >> 40, 重量容許率(下限): >> 10, 重量容許率(上限): >> 10, 訂單寬度: >> 950, 鍍製方式: >> AC, 鋼捲內徑: >> 508, 鋼捲下限重: >> 3, 鋼捲上限重: >> 5, 壓花條件碼: >> -, 表面花紋: >> R, 綠色識別碼: >> -, 印刷輥號: >> -, 產品代碼: >> PPGL, 皮膜碼: >> -, 單位別: >> M, 油品種類: >> Z, 塗油量: >> Z, 包裝代碼: >> D2 , 保護膜碼: >> -, 客戶試片取樣型式: >> -, 調質碼: >> S, 套筒碼: >> R , 規格: >> CGLC400-20, 製造標準: >> CNS, 表面處理劑種類: >> Z, 表面處理劑塗佈量: >> Z, 伸長率測試: >> N, 硬度測試碼: >> N, 抗拉強度測試: >> N, 降伏強度測試: >> N, 厚度變異: >> -1.4, 訂單正面顏色(五碼): >> SB256, 正面漆膜厚: >> 25, 正面漆塗漆型式幾塗幾烤: >> 2, 修邊碼: >> Y, 重量碼: >> AW, 鋼捲捲向: >> I, 鍍層碼: >> AZ150, | H:厚度偏薄
PPSUS | 2508DFD066/001 |  |  | 1. PPSUS&PPAL 單位長度(M/T)要自己算完後修改 SOP內容。RD洗衣機外殼用可用 -0.04～0 去算 (OFP00649)-{.不符.} | 訂單:2508DFD066/001 CPL 無 <生產備註> 事項 | 訂單:2508DFD066/001 CR1 無 <生產備註> 事項 | 訂單:2508DFD066/001 CR2 無 <生產備註> 事項 | 訂單:2508DFD066/001 CG1 無 <生產備註> 事項 | 訂單:2508DFD066/001 CG2 無 <生產備註> 事項 | 訂單:2508DFD066/001 CC1 <生產備註> 事項如下 . 1.入口板厚以平凸分釐卡量測,其W/D距板邊10mm處量測 (RMK00619) . 2.入口急峻度≦0.7%，毛邊(雙平頭分釐卡)≦30μm(一定要落實記錄，以作為品質追蹤依據) (RMK00619) . 3.出/入口鼓起≦0.5mm超出管制規格請TSD送RCL確認板形 (RMK00619) . 4.前處理皮膜Si=14±5 mg/m2於CC2品檢室Twin-X:NRC350-Si(SUS304)檢測 (RMK00619) . 5.其餘品質管制若無特別註明，則以對應的烤漆產品用途管制 (RMK00619) . 6.【捲取+套桶】出口一律 STAGGER 捲取，並使用比訂單寬度"加寬"的套桶（一般為"P"，超低光澤與印刷為"S"） (RMK00619) | 訂單:2508DFD066/001 CC2 <生產備註> 事項如下 . 1.入口板厚以平凸分釐卡量測,其W/D距板邊10mm處量測 (RMK00619) . 2.入口急峻度≦0.7%，毛邊(雙平頭分釐卡)≦30μm(一定要落實記錄，以作為品質追蹤依據) (RMK00619) . 3.出/入口鼓起≦0.5mm超出管制規格請TSD送RCL確認板形 (RMK00619) . 4.前處理皮膜Si=14±5 mg/m2於CC2品檢室Twin-X:NRC350-Si(SUS304)檢測 (RMK00619) . 5.其餘品質管制若無特別註明，則以對應的烤漆產品用途管制 (RMK00619) . 6.【捲取+套桶】出口一律 STAGGER 捲取，並使用比訂單寬度"加寬"的套桶（一般為"P"，超低光澤與印刷為"S"） (RMK00619) | 訂單:2508DFD066/001 RCL 無 <生產備註> 事項 | 訂單:2508DFD066/001 CCPK 無 <生產備註> 事項 | 訂單:2508DFD066/001 CGQC 無 <品檢備註> 事項 | 訂單:2508DFD066/001 CCQC <品檢備註> 事項如下 . 1.入口板厚以平凸分釐卡量測,其W/D距板邊10mm處量測 (RMK00619) . 2.入口急峻度≦0.7%，毛邊(雙平頭分釐卡)≦30μm(一定要落實記錄，以作為品質追蹤依據) (RMK00619) . 3.出/入口鼓起≦0.5mm超出管制規格請TSD送RCL確認板形 (RMK00619) . 4.前處理皮膜Si=14±5 mg/m2於CC2品檢室Twin-X:NRC350-Si(SUS304)檢測 (RMK00619) . 5.其餘品質管制若無特別註明，則以對應的烤漆產品用途管制 (RMK00619) . 6.【捲取+套桶】出口一律 STAGGER 捲取，並使用比訂單寬度"加寬"的套桶（一般為"P"，超低光澤與印刷為"S"） (RMK00619) | 訂單:2508DFD066/001 TOL 無 <生產備註> 事項 |  | 訂單 2508DFD066/001 修改記錄如下: 20250820 14:06:44 (22030) 退火碼: >> S1, 用途碼: >> CIA008, 背面標示: >> C989, 訂單背面顏色(五碼): >> BW73Y, 背面漆膜厚: >> 12.5, 背面漆塗漆型式幾塗幾烤: >> 2, 鉻酸鹽: >> Z, 訂單厚度: >> 0.46, 訂單重: >> 90, 重量容許率(下限): >> 10, 重量容許率(上限): >> 10, 訂單寬度: >> 914, 鍍製方式: >> BC, 鋼捲內徑: >> 508, 鋼捲下限重: >> 3, 鋼捲上限重: >> 5, 壓花條件碼: >> -, 表面花紋: >> -, 綠色識別碼: >> -, 印刷輥號: >> -, 產品代碼: >> PPSUS, 皮膜碼: >> -, 單位別: >> M, 油品種類: >> Z, 塗油量: >> Z, 包裝代碼: >> A3 , 保護膜碼: >> -, 客戶試片取樣數量: >> 0, 客戶試片取樣型式: >> -, 調質碼: >> S, 套筒碼: >> P , 規格: >> CSUS304-20, 製造標準: >> SYSCO, 表面處理劑種類: >> Z, 表面處理劑塗佈量: >> Z, 伸長率測試: >> N, 硬度測試碼: >> N, 抗拉強度測試: >> N, 降伏強度測試: >> N, 厚度變異: >> 0, 訂單正面顏色(五碼): >> 2Y730, 正面漆膜厚: >> 25, 正面漆塗漆型式幾塗幾烤: >> 2, 修邊碼: >> Y, 重量碼: >> AW, 鋼捲捲向: >> I, 鍍層碼: >> -, | *:
PPSUS | 2508DFD066/003 |  |  | 1. PPSUS&PPAL 單位長度(M/T)要自己算完後修改 SOP內容。RD洗衣機外殼用可用 -0.04～0 去算 (OFP00649)-{.不符.} | 訂單:2508DFD066/003 CPL 無 <生產備註> 事項 | 訂單:2508DFD066/003 CR1 無 <生產備註> 事項 | 訂單:2508DFD066/003 CR2 無 <生產備註> 事項 | 訂單:2508DFD066/003 CG1 無 <生產備註> 事項 | 訂單:2508DFD066/003 CG2 無 <生產備註> 事項 | 訂單:2508DFD066/003 CC1 <生產備註> 事項如下 . 1.入口板厚以平凸分釐卡量測,其W/D距板邊10mm處量測 (RMK00619) . 2.入口急峻度≦0.7%，毛邊(雙平頭分釐卡)≦30μm(一定要落實記錄，以作為品質追蹤依據) (RMK00619) . 3.出/入口鼓起≦0.5mm超出管制規格請TSD送RCL確認板形 (RMK00619) . 4.前處理皮膜Si=14±5 mg/m2於CC2品檢室Twin-X:NRC350-Si(SUS304)檢測 (RMK00619) . 5.其餘品質管制若無特別註明，則以對應的烤漆產品用途管制 (RMK00619) . 6.【捲取+套桶】出口一律 STAGGER 捲取，並使用比訂單寬度"加寬"的套桶（一般為"P"，超低光澤與印刷為"S"） (RMK00619) | 訂單:2508DFD066/003 CC2 <生產備註> 事項如下 . 1.入口板厚以平凸分釐卡量測,其W/D距板邊10mm處量測 (RMK00619) . 2.入口急峻度≦0.7%，毛邊(雙平頭分釐卡)≦30μm(一定要落實記錄，以作為品質追蹤依據) (RMK00619) . 3.出/入口鼓起≦0.5mm超出管制規格請TSD送RCL確認板形 (RMK00619) . 4.前處理皮膜Si=14±5 mg/m2於CC2品檢室Twin-X:NRC350-Si(SUS304)檢測 (RMK00619) . 5.其餘品質管制若無特別註明，則以對應的烤漆產品用途管制 (RMK00619) . 6.【捲取+套桶】出口一律 STAGGER 捲取，並使用比訂單寬度"加寬"的套桶（一般為"P"，超低光澤與印刷為"S"） (RMK00619) | 訂單:2508DFD066/003 RCL 無 <生產備註> 事項 | 訂單:2508DFD066/003 CCPK 無 <生產備註> 事項 | 訂單:2508DFD066/003 CGQC 無 <品檢備註> 事項 | 訂單:2508DFD066/003 CCQC <品檢備註> 事項如下 . 1.入口板厚以平凸分釐卡量測,其W/D距板邊10mm處量測 (RMK00619) . 2.入口急峻度≦0.7%，毛邊(雙平頭分釐卡)≦30μm(一定要落實記錄，以作為品質追蹤依據) (RMK00619) . 3.出/入口鼓起≦0.5mm超出管制規格請TSD送RCL確認板形 (RMK00619) . 4.前處理皮膜Si=14±5 mg/m2於CC2品檢室Twin-X:NRC350-Si(SUS304)檢測 (RMK00619) . 5.其餘品質管制若無特別註明，則以對應的烤漆產品用途管制 (RMK00619) . 6.【捲取+套桶】出口一律 STAGGER 捲取，並使用比訂單寬度"加寬"的套桶（一般為"P"，超低光澤與印刷為"S"） (RMK00619) | 訂單:2508DFD066/003 TOL 無 <生產備註> 事項 |  | 訂單 2508DFD066/003 修改記錄如下: 20250820 14:06:48 (22030) 退火碼: >> S1, 用途碼: >> CIA008, 背面標示: >> C989, 訂單背面顏色(五碼): >> BW73Y, 背面漆膜厚: >> 12.5, 背面漆塗漆型式幾塗幾烤: >> 2, 鉻酸鹽: >> Z, 訂單厚度: >> 0.46, 訂單重: >> 30, 重量容許率(下限): >> 10, 重量容許率(上限): >> 10, 訂單寬度: >> 914, 鍍製方式: >> BC, 鋼捲內徑: >> 508, 鋼捲下限重: >> 3, 鋼捲上限重: >> 5, 壓花條件碼: >> -, 表面花紋: >> -, 綠色識別碼: >> -, 印刷輥號: >> -, 產品代碼: >> PPSUS, 皮膜碼: >> -, 單位別: >> M, 油品種類: >> Z, 塗油量: >> Z, 包裝代碼: >> A3 , 保護膜碼: >> -, 客戶試片取樣數量: >> 0, 客戶試片取樣型式: >> -, 調質碼: >> S, 套筒碼: >> P , 規格: >> CSUS304-20, 製造標準: >> SYSCO, 表面處理劑種類: >> Z, 表面處理劑塗佈量: >> Z, 伸長率測試: >> N, 硬度測試碼: >> N, 抗拉強度測試: >> N, 降伏強度測試: >> N, 厚度變異: >> 0, 訂單正面顏色(五碼): >> 1G380, 正面漆膜厚: >> 25, 正面漆塗漆型式幾塗幾烤: >> 2, 修邊碼: >> Y, 重量碼: >> AW, 鋼捲捲向: >> I, 鍍層碼: >> -, | *:
PPSUS | 2508DFD066/004 |  |  | 1. PPSUS&PPAL 單位長度(M/T)要自己算完後修改 SOP內容。RD洗衣機外殼用可用 -0.04～0 去算 (OFP00649)-{.不符.} | 訂單:2508DFD066/004 CPL 無 <生產備註> 事項 | 訂單:2508DFD066/004 CR1 無 <生產備註> 事項 | 訂單:2508DFD066/004 CR2 無 <生產備註> 事項 | 訂單:2508DFD066/004 CG1 無 <生產備註> 事項 | 訂單:2508DFD066/004 CG2 無 <生產備註> 事項 | 訂單:2508DFD066/004 CC1 <生產備註> 事項如下 . 【抽氣量】白色系在CC1生產時,FINISH抽氣量請設定250,如生產中發生色差b值異常升高,請股長再加大抽氣量因應 (RMK00560) . 1.入口板厚以平凸分釐卡量測,其W/D距板邊10mm處量測 (RMK00619) . 2.入口急峻度≦0.7%，毛邊(雙平頭分釐卡)≦30μm(一定要落實記錄，以作為品質追蹤依據) (RMK00619) . 3.出/入口鼓起≦0.5mm超出管制規格請TSD送RCL確認板形 (RMK00619) . 4.前處理皮膜Si=14±5 mg/m2於CC2品檢室Twin-X:NRC350-Si(SUS304)檢測 (RMK00619) . 5.其餘品質管制若無特別註明，則以對應的烤漆產品用途管制 (RMK00619) . 6.【捲取+套桶】出口一律 STAGGER 捲取，並使用比訂單寬度"加寬"的套桶（一般為"P"，超低光澤與印刷為"S"） (RMK00619) | 訂單:2508DFD066/004 CC2 <生產備註> 事項如下 . 【抽氣量】白色系在CC1生產時,FINISH抽氣量請設定250,如生產中發生色差b值異常升高,請股長再加大抽氣量因應 (RMK00560) . 1.入口板厚以平凸分釐卡量測,其W/D距板邊10mm處量測 (RMK00619) . 2.入口急峻度≦0.7%，毛邊(雙平頭分釐卡)≦30μm(一定要落實記錄，以作為品質追蹤依據) (RMK00619) . 3.出/入口鼓起≦0.5mm超出管制規格請TSD送RCL確認板形 (RMK00619) . 4.前處理皮膜Si=14±5 mg/m2於CC2品檢室Twin-X:NRC350-Si(SUS304)檢測 (RMK00619) . 5.其餘品質管制若無特別註明，則以對應的烤漆產品用途管制 (RMK00619) . 6.【捲取+套桶】出口一律 STAGGER 捲取，並使用比訂單寬度"加寬"的套桶（一般為"P"，超低光澤與印刷為"S"） (RMK00619) | 訂單:2508DFD066/004 RCL 無 <生產備註> 事項 | 訂單:2508DFD066/004 CCPK 無 <生產備註> 事項 | 訂單:2508DFD066/004 CGQC 無 <品檢備註> 事項 | 訂單:2508DFD066/004 CCQC <品檢備註> 事項如下 . 1.入口板厚以平凸分釐卡量測,其W/D距板邊10mm處量測 (RMK00619) . 2.入口急峻度≦0.7%，毛邊(雙平頭分釐卡)≦30μm(一定要落實記錄，以作為品質追蹤依據) (RMK00619) . 3.出/入口鼓起≦0.5mm超出管制規格請TSD送RCL確認板形 (RMK00619) . 4.前處理皮膜Si=14±5 mg/m2於CC2品檢室Twin-X:NRC350-Si(SUS304)檢測 (RMK00619) . 5.其餘品質管制若無特別註明，則以對應的烤漆產品用途管制 (RMK00619) . 6.【捲取+套桶】出口一律 STAGGER 捲取，並使用比訂單寬度"加寬"的套桶（一般為"P"，超低光澤與印刷為"S"） (RMK00619) | 訂單:2508DFD066/004 TOL 無 <生產備註> 事項 |  | 訂單 2508DFD066/004 修改記錄如下: 20250820 14:06:50 (22030) 退火碼: >> S1, 用途碼: >> CIA008, 背面標示: >> C989, 訂單背面顏色(五碼): >> BW73Y, 背面漆膜厚: >> 12.5, 背面漆塗漆型式幾塗幾烤: >> 2, 鉻酸鹽: >> Z, 訂單厚度: >> 0.46, 訂單重: >> 30, 重量容許率(下限): >> 10, 重量容許率(上限): >> 10, 訂單寬度: >> 914, 鍍製方式: >> BC, 鋼捲內徑: >> 508, 鋼捲下限重: >> 3, 鋼捲上限重: >> 5, 壓花條件碼: >> -, 表面花紋: >> -, 綠色識別碼: >> -, 印刷輥號: >> -, 產品代碼: >> PPSUS, 皮膜碼: >> -, 單位別: >> M, 油品種類: >> Z, 塗油量: >> Z, 包裝代碼: >> A3 , 保護膜碼: >> -, 客戶試片取樣數量: >> 0, 客戶試片取樣型式: >> -, 調質碼: >> S, 套筒碼: >> P , 規格: >> CSUS304-20, 製造標準: >> SYSCO, 表面處理劑種類: >> Z, 表面處理劑塗佈量: >> Z, 伸長率測試: >> N, 硬度測試碼: >> N, 抗拉強度測試: >> N, 降伏強度測試: >> N, 厚度變異: >> 0, 訂單正面顏色(五碼): >> 1W080, 正面漆膜厚: >> 25, 正面漆塗漆型式幾塗幾烤: >> 2, 修邊碼: >> Y, 重量碼: >> AW, 鋼捲捲向: >> I, 鍍層碼: >> -, | *:
PPGL | 2508DFD068/001 | 1. 提醒：CNS 第三類保固 PPGL AZ150（含）以上，PPGI Z27 （含）以上 TOP ≧25U , BK 兩層塗裝 (OFP00448)-{.不符.} 2. 再三提醒確認！CNS &JIS 塗裝 PVDF 需要"3類"耐候等級。並注意鍍層或膜厚是否符合.... (OFP00568)-{.不符.} | 1. 部分大陸料含B元素超過CNS規範管制，故請原料CNS規範之訂單不要配大陸料 (OFP00684)-{.不符.} | 1. 訂單若有厚度變異，冷軋厚度公差比照烤漆計算公式 , 但最小為 1/2 公差做設定 (OFP00254)-{.不符.} 2. "偏薄要求訂單" 鍍後厚度減 鍍後厚度下限需大於 0.02 MM,以免發生厚度不足狀況 (OFP00369)-{.不符.} 3. 提醒：CNS 第三類保固 PPGL AZ150（含）以上，PPGI Z27 （含）以上 TOP ≧25U , BK 兩層塗裝 (OFP00448)-{.不符.} 4. 再三提醒確認！CNS &JIS 塗裝 PVDF 需要"3類"耐候等級。並注意鍍層或膜厚是否符合.... (OFP00568)-{.不符.} 5. 部分大陸料含B元素超過CNS規範管制，故請原料CNS規範之訂單不要配大陸料 (OFP00684)-{.不符.} | 訂單:2508DFD068/001 CPL <生產備註> 事項如下 . 除HGI/ HGL 訂單邊緣不噴油. 其餘皆側緣噴油 (RMK00285) | 訂單:2508DFD068/001 CR1 <生產備註> 事項如下 . 完軋寬度超出管制值上限≦2mm時,冷軋繼續生產並填寫品質異常通報單給鍍鋅線,以便調整張力與板溫 (RMK00278) | 訂單:2508DFD068/001 CR2 <生產備註> 事項如下 . 完軋寬度超出管制值上限≦2mm時,冷軋繼續生產並填寫品質異常通報單給鍍鋅線,以便調整張力與板溫 (RMK00278) | 訂單:2508DFD068/001 CG1 <生產備註> 事項如下 . 平板類,鍍鋅生產時SKIN PASS & T/L 請依據鍍鋅標準規定生產 (RMK00100) . 鍍鋅表面不可有鋅痕、壓痕、凹陷、及刮傷 、應變痕等。 (RMK00100) . 出口鋼捲盤捲後目視不允許有鼓起. (RMK00100) | 訂單:2508DFD068/001 CG2 <生產備註> 事項如下 . 平板類,鍍鋅生產時SKIN PASS & T/L 請依據鍍鋅標準規定生產 (RMK00100) . 鍍鋅表面不可有鋅痕、壓痕、凹陷、及刮傷 、應變痕等。 (RMK00100) . 出口鋼捲盤捲後目視不允許有鼓起. (RMK00100) | 訂單:2508DFD068/001 CC1 <生產備註> 事項如下 . 【水痕】因YCP 近似深黑色水痕可能嚴重，因此指定CC1生產注意W/Q 使用純水與水量控制 (RMK-E_CHIN) . 1.本單若塗裝背面漆一律改為REVERSE COATING 例外訂單如下敘述 (RMK00163) . 2.例外訂單為R字頭超低光澤與PVDF (＞25μ)，背面漆可改 NATURE COATING，但搭配底漆避免遮蓋性不佳 (RMK00163) . ★品檢注意！JIS&CNS 訂單必須每滿50噸一定要再做一次TEST (RMK00259) . 1.有客戶要下CNS第3類,以下備註麻煩CCP與TSD遵循,謝謝! (RMK00394) . 1.1.面漆塗佈量務必>=90%（如果背面用面漆也一樣） (RMK00394) . 1.2.務必留30cm*全寬試片1片,供實驗室委託確認SST與QUV性能。並於試片上註明"SST 2000HRS、QUV 1500HRS" (RMK00394) . 【PMT】本單面漆為"PVDF"，經會議決議需量測板溫並記錄之。每一張排程需量測一次否則追究責任 (RMK00503) | 訂單:2508DFD068/001 CC2 <生產備註> 事項如下 . 【水痕】因YCP 近似深黑色水痕可能嚴重，因此指定CC1生產注意W/Q 使用純水與水量控制 (RMK-E_CHIN) . 1.本單若塗裝背面漆一律改為REVERSE COATING 例外訂單如下敘述 (RMK00163) . 2.例外訂單為R字頭超低光澤與PVDF (＞25μ)，背面漆可改 NATURE COATING，但搭配底漆避免遮蓋性不佳 (RMK00163) . ★品檢注意！JIS&CNS 訂單必須每滿50噸一定要再做一次TEST (RMK00259) . 1.有客戶要下CNS第3類,以下備註麻煩CCP與TSD遵循,謝謝! (RMK00394) . 1.1.面漆塗佈量務必>=90%（如果背面用面漆也一樣） (RMK00394) . 1.2.務必留30cm*全寬試片1片,供實驗室委託確認SST與QUV性能。並於試片上註明"SST 2000HRS、QUV 1500HRS" (RMK00394) . 【PMT】本單面漆為"PVDF"，經會議決議需量測板溫並記錄之。每一張排程需量測一次否則追究責任 (RMK00503) | 訂單:2508DFD068/001 RCL 無 <生產備註> 事項 | 訂單:2508DFD068/001 CCPK 無 <生產備註> 事項 | 訂單:2508DFD068/001 CGQC 無 <品檢備註> 事項 | 訂單:2508DFD068/001 CCQC <品檢備註> 事項如下 . 【水痕】因YCP 近似深黑色水痕可能嚴重，因此指定CC1生產注意W/Q 使用純水與水量控制 (RMK-E_CHIN) . 1.本單若塗裝背面漆一律改為REVERSE COATING 例外訂單如下敘述 (RMK00163) . 2.例外訂單為R字頭超低光澤與PVDF (＞25μ)，背面漆可改 NATURE COATING，但搭配底漆避免遮蓋性不佳 (RMK00163) . ★品檢注意！JIS&CNS 訂單必須每滿50噸一定要再做一次TEST (RMK00259) . 1.有客戶要下CNS第3類,以下備註麻煩CCP與TSD遵循,謝謝! (RMK00394) . 1.1.面漆塗佈量務必>=90%（如果背面用面漆也一樣） (RMK00394) . 1.2.務必留30cm*全寬試片1片,供實驗室委託確認SST與QUV性能。並於試片上註明"SST 2000HRS、QUV 1500HRS" (RMK00394) . 【PMT】本單面漆為"PVDF"，經會議決議需量測板溫並記錄之。每一張排程需量測一次否則追究責任 (RMK00503) | 訂單:2508DFD068/001 TOL 無 <生產備註> 事項 | 【水痕】因YCP 近似深黑色水痕可能嚴重，因此指定CC1生產注意W/Q 使用純水與水量控制^^/CC1/CC2/CCQC/^^ <<.E_CHIN 2025/08/22 11:46.>> | 訂單 2508DFD068/001 修改記錄如下: 20250821 11:02:02 (24025) 退火碼: >> S1, 用途碼: >> CIA008, 背面標示: >> C815, 訂單背面顏色(五碼): >> BW73Y, 背面漆膜厚: >> 12.5, 背面漆塗漆型式幾塗幾烤: >> 2, 鉻酸鹽: >> Z, 訂單厚度: >> 0.52, 訂單重: >> 18, 重量容許率(下限): >> 10, 重量容許率(上限): >> 10, 訂單寬度: >> 914, 鍍製方式: >> AC, 鋼捲內徑: >> 508, 鋼捲下限重: >> 3, 鋼捲上限重: >> 5, 壓花條件碼: >> -, 表面花紋: >> R, 綠色識別碼: >> -, 印刷輥號: >> -, 產品代碼: >> PPGL, 皮膜碼: >> -, 單位別: >> M, 油品種類: >> Z, 塗油量: >> Z, 包裝代碼: >> D2 , 保護膜碼: >> -, 客戶試片取樣型式: >> -, 調質碼: >> S, 套筒碼: >> R , 規格: >> CGLC400-30, 製造標準: >> CNS, 表面處理劑種類: >> Z, 表面處理劑塗佈量: >> Z, 伸長率測試: >> N, 硬度測試碼: >> N, 抗拉強度測試: >> N, 降伏強度測試: >> N, 厚度變異: >> -1.4, 訂單正面顏色(五碼): >> FY836, 正面漆膜厚: >> 25, 正面漆塗漆型式幾塗幾烤: >> 2, 修邊碼: >> Y, 重量碼: >> AW, 鋼捲捲向: >> I, 鍍層碼: >> AZ150, 20250821 11:03:19 (24025) 鍍層碼: AZ150 >> AZ185, 20250829 10:44:27 (24025) 背面標示: C815 >> C060, | H:厚度偏薄 | [訂單訊息通知] 2025/08/22 上午 11:38:29 *** (秦大維 >> 通知 >> Lynn Hsu) 訊息 : 提醒！本單AZ185+PVDF 合理猜測是"工程用"，但是本單工程用一欄未打勾 [訂單訊息通知] 2025/08/29 上午 09:30:26 *** (秦大維 >> 通知 >> Lynn Hsu) 訊息 : 背標C815噴印內容:C815<< TW SYSCO CNS 盛餘 可拉壯55% AL-ZN AZ150 PVDF 日月年時分 <<C815 --->與本單 AZ185 不同。上次退單已經有說了
PPGL | 2508DFD068/002 | 1. 提醒：CNS 第三類保固 PPGL AZ150（含）以上，PPGI Z27 （含）以上 TOP ≧25U , BK 兩層塗裝 (OFP00448)-{.不符.} 2. 再三提醒確認！CNS &JIS 塗裝 PVDF 需要"3類"耐候等級。並注意鍍層或膜厚是否符合.... (OFP00568)-{.不符.} | 1. 部分大陸料含B元素超過CNS規範管制，故請原料CNS規範之訂單不要配大陸料 (OFP00684)-{.不符.} | 1. 訂單若有厚度變異，冷軋厚度公差比照烤漆計算公式 , 但最小為 1/2 公差做設定 (OFP00254)-{.不符.} 2. "偏薄要求訂單" 鍍後厚度減 鍍後厚度下限需大於 0.02 MM,以免發生厚度不足狀況 (OFP00369)-{.不符.} 3. 提醒：CNS 第三類保固 PPGL AZ150（含）以上，PPGI Z27 （含）以上 TOP ≧25U , BK 兩層塗裝 (OFP00448)-{.不符.} 4. 再三提醒確認！CNS &JIS 塗裝 PVDF 需要"3類"耐候等級。並注意鍍層或膜厚是否符合.... (OFP00568)-{.不符.} 5. 部分大陸料含B元素超過CNS規範管制，故請原料CNS規範之訂單不要配大陸料 (OFP00684)-{.不符.} | 訂單:2508DFD068/002 CPL <生產備註> 事項如下 . 除HGI/ HGL 訂單邊緣不噴油. 其餘皆側緣噴油 (RMK00285) | 訂單:2508DFD068/002 CR1 <生產備註> 事項如下 . 完軋寬度超出管制值上限≦2mm時,冷軋繼續生產並填寫品質異常通報單給鍍鋅線,以便調整張力與板溫 (RMK00278) | 訂單:2508DFD068/002 CR2 <生產備註> 事項如下 . 完軋寬度超出管制值上限≦2mm時,冷軋繼續生產並填寫品質異常通報單給鍍鋅線,以便調整張力與板溫 (RMK00278) | 訂單:2508DFD068/002 CG1 <生產備註> 事項如下 . 平板類,鍍鋅生產時SKIN PASS & T/L 請依據鍍鋅標準規定生產 (RMK00100) . 鍍鋅表面不可有鋅痕、壓痕、凹陷、及刮傷 、應變痕等。 (RMK00100) . 出口鋼捲盤捲後目視不允許有鼓起. (RMK00100) | 訂單:2508DFD068/002 CG2 <生產備註> 事項如下 . 平板類,鍍鋅生產時SKIN PASS & T/L 請依據鍍鋅標準規定生產 (RMK00100) . 鍍鋅表面不可有鋅痕、壓痕、凹陷、及刮傷 、應變痕等。 (RMK00100) . 出口鋼捲盤捲後目視不允許有鼓起. (RMK00100) | 訂單:2508DFD068/002 CC1 <生產備註> 事項如下 . 【水痕】因YCP 近似深黑色水痕可能嚴重，因此指定CC1生產注意W/Q 使用純水與水量控制 (RMK-E_CHIN) . 1.本單若塗裝背面漆一律改為REVERSE COATING 例外訂單如下敘述 (RMK00163) . 2.例外訂單為R字頭超低光澤與PVDF (＞25μ)，背面漆可改 NATURE COATING，但搭配底漆避免遮蓋性不佳 (RMK00163) . ★品檢注意！JIS&CNS 訂單必須每滿50噸一定要再做一次TEST (RMK00259) . 1.有客戶要下CNS第3類,以下備註麻煩CCP與TSD遵循,謝謝! (RMK00394) . 1.1.面漆塗佈量務必>=90%（如果背面用面漆也一樣） (RMK00394) . 1.2.務必留30cm*全寬試片1片,供實驗室委託確認SST與QUV性能。並於試片上註明"SST 2000HRS、QUV 1500HRS" (RMK00394) . 【PMT】本單面漆為"PVDF"，經會議決議需量測板溫並記錄之。每一張排程需量測一次否則追究責任 (RMK00503) | 訂單:2508DFD068/002 CC2 <生產備註> 事項如下 . 【水痕】因YCP 近似深黑色水痕可能嚴重，因此指定CC1生產注意W/Q 使用純水與水量控制 (RMK-E_CHIN) . 1.本單若塗裝背面漆一律改為REVERSE COATING 例外訂單如下敘述 (RMK00163) . 2.例外訂單為R字頭超低光澤與PVDF (＞25μ)，背面漆可改 NATURE COATING，但搭配底漆避免遮蓋性不佳 (RMK00163) . ★品檢注意！JIS&CNS 訂單必須每滿50噸一定要再做一次TEST (RMK00259) . 1.有客戶要下CNS第3類,以下備註麻煩CCP與TSD遵循,謝謝! (RMK00394) . 1.1.面漆塗佈量務必>=90%（如果背面用面漆也一樣） (RMK00394) . 1.2.務必留30cm*全寬試片1片,供實驗室委託確認SST與QUV性能。並於試片上註明"SST 2000HRS、QUV 1500HRS" (RMK00394) . 【PMT】本單面漆為"PVDF"，經會議決議需量測板溫並記錄之。每一張排程需量測一次否則追究責任 (RMK00503) | 訂單:2508DFD068/002 RCL 無 <生產備註> 事項 | 訂單:2508DFD068/002 CCPK 無 <生產備註> 事項 | 訂單:2508DFD068/002 CGQC 無 <品檢備註> 事項 | 訂單:2508DFD068/002 CCQC <品檢備註> 事項如下 . 【水痕】因YCP 近似深黑色水痕可能嚴重，因此指定CC1生產注意W/Q 使用純水與水量控制 (RMK-E_CHIN) . 1.本單若塗裝背面漆一律改為REVERSE COATING 例外訂單如下敘述 (RMK00163) . 2.例外訂單為R字頭超低光澤與PVDF (＞25μ)，背面漆可改 NATURE COATING，但搭配底漆避免遮蓋性不佳 (RMK00163) . ★品檢注意！JIS&CNS 訂單必須每滿50噸一定要再做一次TEST (RMK00259) . 1.有客戶要下CNS第3類,以下備註麻煩CCP與TSD遵循,謝謝! (RMK00394) . 1.1.面漆塗佈量務必>=90%（如果背面用面漆也一樣） (RMK00394) . 1.2.務必留30cm*全寬試片1片,供實驗室委託確認SST與QUV性能。並於試片上註明"SST 2000HRS、QUV 1500HRS" (RMK00394) . 【PMT】本單面漆為"PVDF"，經會議決議需量測板溫並記錄之。每一張排程需量測一次否則追究責任 (RMK00503) | 訂單:2508DFD068/002 TOL 無 <生產備註> 事項 | 【水痕】因YCP 近似深黑色水痕可能嚴重，因此指定CC1生產注意W/Q 使用純水與水量控制^^/CC1/CC2/CCQC/^^ <<.E_CHIN 2025/08/22 13:14.>> | 訂單 2508DFD068/002 修改記錄如下: 20250821 11:02:04 (24025) 退火碼: >> S1, 用途碼: >> CIA008, 背面標示: >> C815, 訂單背面顏色(五碼): >> BW73Y, 背面漆膜厚: >> 12.5, 背面漆塗漆型式幾塗幾烤: >> 2, 鉻酸鹽: >> Z, 訂單厚度: >> 0.52, 訂單重: >> 18, 重量容許率(下限): >> 10, 重量容許率(上限): >> 10, 訂單寬度: >> 914, 鍍製方式: >> AC, 鋼捲內徑: >> 508, 鋼捲下限重: >> 3, 鋼捲上限重: >> 5, 壓花條件碼: >> -, 表面花紋: >> R, 綠色識別碼: >> -, 印刷輥號: >> -, 產品代碼: >> PPGL, 皮膜碼: >> -, 單位別: >> M, 油品種類: >> Z, 塗油量: >> Z, 包裝代碼: >> D2 , 保護膜碼: >> -, 客戶試片取樣型式: >> -, 調質碼: >> S, 套筒碼: >> R , 規格: >> CGLC400-30, 製造標準: >> CNS, 表面處理劑種類: >> Z, 表面處理劑塗佈量: >> Z, 伸長率測試: >> N, 硬度測試碼: >> N, 抗拉強度測試: >> N, 降伏強度測試: >> N, 厚度變異: >> -1.4, 訂單正面顏色(五碼): >> FY836, 正面漆膜厚: >> 25, 正面漆塗漆型式幾塗幾烤: >> 2, 修邊碼: >> Y, 重量碼: >> AW, 鋼捲捲向: >> I, 鍍層碼: >> AZ185, 20250821 11:03:21 (24025) 鍍層碼: AZ185 >> AZ150, | H:厚度偏薄
PPGL | 2508DFD069/001 | 1. 提醒：CNS 第三類保固 PPGL AZ150（含）以上，PPGI Z27 （含）以上 TOP ≧25U , BK 兩層塗裝 (OFP00448)-{.不符.} 2. 再三提醒確認！CNS &JIS 塗裝 PVDF 需要"3類"耐候等級。並注意鍍層或膜厚是否符合.... (OFP00568)-{.不符.} | 1. 部分大陸料含B元素超過CNS規範管制，故請原料CNS規範之訂單不要配大陸料 (OFP00684)-{.不符.} | 1. 訂單若有厚度變異，冷軋厚度公差比照烤漆計算公式 , 但最小為 1/2 公差做設定 (OFP00254)-{.不符.} 2. "偏薄要求訂單" 鍍後厚度減 鍍後厚度下限需大於 0.02 MM,以免發生厚度不足狀況 (OFP00369)-{.不符.} 3. 提醒：CNS 第三類保固 PPGL AZ150（含）以上，PPGI Z27 （含）以上 TOP ≧25U , BK 兩層塗裝 (OFP00448)-{.不符.} 4. 再三提醒確認！CNS &JIS 塗裝 PVDF 需要"3類"耐候等級。並注意鍍層或膜厚是否符合.... (OFP00568)-{.不符.} 5. 部分大陸料含B元素超過CNS規範管制，故請原料CNS規範之訂單不要配大陸料 (OFP00684)-{.不符.} | 訂單:2508DFD069/001 CPL <生產備註> 事項如下 . 除HGI/ HGL 訂單邊緣不噴油. 其餘皆側緣噴油 (RMK00285) | 訂單:2508DFD069/001 CR1 <生產備註> 事項如下 . 完軋寬度超出管制值上限≦2mm時,冷軋繼續生產並填寫品質異常通報單給鍍鋅線,以便調整張力與板溫 (RMK00278) | 訂單:2508DFD069/001 CR2 <生產備註> 事項如下 . 完軋寬度超出管制值上限≦2mm時,冷軋繼續生產並填寫品質異常通報單給鍍鋅線,以便調整張力與板溫 (RMK00278) | 訂單:2508DFD069/001 CG1 <生產備註> 事項如下 . 平板類,鍍鋅生產時SKIN PASS & T/L 請依據鍍鋅標準規定生產 (RMK00100) . 鍍鋅表面不可有鋅痕、壓痕、凹陷、及刮傷 、應變痕等。 (RMK00100) . 出口鋼捲盤捲後目視不允許有鼓起. (RMK00100) | 訂單:2508DFD069/001 CG2 <生產備註> 事項如下 . 平板類,鍍鋅生產時SKIN PASS & T/L 請依據鍍鋅標準規定生產 (RMK00100) . 鍍鋅表面不可有鋅痕、壓痕、凹陷、及刮傷 、應變痕等。 (RMK00100) . 出口鋼捲盤捲後目視不允許有鼓起. (RMK00100) | 訂單:2508DFD069/001 CC1 <生產備註> 事項如下 . 【目標分切限重】玲翎曰：單捲限重3.8~5噸 (RMK-E_CHIN) . 1.本單若塗裝背面漆一律改為REVERSE COATING 例外訂單如下敘述 (RMK00163) . 2.例外訂單為R字頭超低光澤與PVDF (＞25μ)，背面漆可改 NATURE COATING，但搭配底漆避免遮蓋性不佳 (RMK00163) . ★品檢注意！JIS&CNS 訂單必須每滿50噸一定要再做一次TEST (RMK00259) . 1.有客戶要下CNS第3類,以下備註麻煩CCP與TSD遵循,謝謝! (RMK00394) . 1.1.面漆塗佈量務必>=90%（如果背面用面漆也一樣） (RMK00394) . 1.2.務必留30cm*全寬試片1片,供實驗室委託確認SST與QUV性能。並於試片上註明"SST 2000HRS、QUV 1500HRS" (RMK00394) . 【PMT】本單面漆為"PVDF"，經會議決議需量測板溫並記錄之。每一張排程需量測一次否則追究責任 (RMK00503) | 訂單:2508DFD069/001 CC2 <生產備註> 事項如下 . 【目標分切限重】玲翎曰：單捲限重3.8~5噸 (RMK-E_CHIN) . 1.本單若塗裝背面漆一律改為REVERSE COATING 例外訂單如下敘述 (RMK00163) . 2.例外訂單為R字頭超低光澤與PVDF (＞25μ)，背面漆可改 NATURE COATING，但搭配底漆避免遮蓋性不佳 (RMK00163) . ★品檢注意！JIS&CNS 訂單必須每滿50噸一定要再做一次TEST (RMK00259) . 1.有客戶要下CNS第3類,以下備註麻煩CCP與TSD遵循,謝謝! (RMK00394) . 1.1.面漆塗佈量務必>=90%（如果背面用面漆也一樣） (RMK00394) . 1.2.務必留30cm*全寬試片1片,供實驗室委託確認SST與QUV性能。並於試片上註明"SST 2000HRS、QUV 1500HRS" (RMK00394) . 【PMT】本單面漆為"PVDF"，經會議決議需量測板溫並記錄之。每一張排程需量測一次否則追究責任 (RMK00503) | 訂單:2508DFD069/001 RCL 無 <生產備註> 事項 | 訂單:2508DFD069/001 CCPK 無 <生產備註> 事項 | 訂單:2508DFD069/001 CGQC 無 <品檢備註> 事項 | 訂單:2508DFD069/001 CCQC <品檢備註> 事項如下 . 【目標分切限重】玲翎曰：單捲限重3.8~5噸 (RMK-E_CHIN) . 1.本單若塗裝背面漆一律改為REVERSE COATING 例外訂單如下敘述 (RMK00163) . 2.例外訂單為R字頭超低光澤與PVDF (＞25μ)，背面漆可改 NATURE COATING，但搭配底漆避免遮蓋性不佳 (RMK00163) . ★品檢注意！JIS&CNS 訂單必須每滿50噸一定要再做一次TEST (RMK00259) . 1.有客戶要下CNS第3類,以下備註麻煩CCP與TSD遵循,謝謝! (RMK00394) . 1.1.面漆塗佈量務必>=90%（如果背面用面漆也一樣） (RMK00394) . 1.2.務必留30cm*全寬試片1片,供實驗室委託確認SST與QUV性能。並於試片上註明"SST 2000HRS、QUV 1500HRS" (RMK00394) . 【PMT】本單面漆為"PVDF"，經會議決議需量測板溫並記錄之。每一張排程需量測一次否則追究責任 (RMK00503) | 訂單:2508DFD069/001 TOL 無 <生產備註> 事項 | 【目標分切限重】玲翎曰：單捲限重3.8~5噸^^/CC1/CC2/CCQC/ <<.E_CHIN 2025/08/22 09:29.>> | 訂單 2508DFD069/001 修改記錄如下: 20250821 12:12:39 (24025) 退火碼: >> S1, 用途碼: >> CIA008, 背面標示: >> C815, 訂單背面顏色(五碼): >> BW73Y, 背面漆膜厚: >> 12.5, 背面漆塗漆型式幾塗幾烤: >> 2, 鉻酸鹽: >> Z, 訂單厚度: >> 0.52, 訂單重: >> 30, 重量容許率(下限): >> 10, 重量容許率(上限): >> 10, 訂單寬度: >> 914, 鍍製方式: >> AC, 鋼捲內徑: >> 508, 鋼捲下限重: >> 3, 鋼捲上限重: >> 5, 壓花條件碼: >> -, 表面花紋: >> R, 綠色識別碼: >> -, 印刷輥號: >> -, 產品代碼: >> PPGL, 皮膜碼: >> -, 單位別: >> M, 油品種類: >> Z, 塗油量: >> Z, 包裝代碼: >> D2 , 保護膜碼: >> -, 客戶試片取樣型式: >> -, 調質碼: >> S, 套筒碼: >> R , 規格: >> CGLC400-30, 製造標準: >> CNS, 表面處理劑種類: >> Z, 表面處理劑塗佈量: >> Z, 伸長率測試: >> N, 硬度測試碼: >> N, 抗拉強度測試: >> N, 降伏強度測試: >> N, 厚度變異: >> -1.4, 訂單正面顏色(五碼): >> FG606, 正面漆膜厚: >> 25, 正面漆塗漆型式幾塗幾烤: >> 2, 修邊碼: >> Y, 重量碼: >> AW, 鋼捲捲向: >> I, 鍍層碼: >> AZ150, | H:厚度偏薄
PPGL | 2508DFD072/001 | 1. 單捲限重檢核 (原料重:18.5~23.5, 分切困難:22.00~23.50, 單捲限重:5.00~5.50)(OFP00031)-{.不符.} | 1. 製造標準為MS、ASTM或銷新加坡之訂單，若無技術指定優先用料，請優先使用國內料，勿使用ANFEN (OFP00406)-{.不符.} | 1. 製造標準為MS、ASTM或銷新加坡之訂單，若無技術指定優先用料，請優先使用國內料，勿使用ANFEN (OFP00406)-{.不符.} 2. 【提醒 審單人員】CR≧0.6 要於烤漆備註調降 PMT等相關。★KP抗塵PVDF不受此限 (OFP00509)-{.不符.} | 訂單:2508DFD072/001 CPL <生產備註> 事項如下 . 除HGI/ HGL 訂單邊緣不噴油. 其餘皆側緣噴油 (RMK00285) | 訂單:2508DFD072/001 CR1 無 <生產備註> 事項 | 訂單:2508DFD072/001 CR2 無 <生產備註> 事項 | 訂單:2508DFD072/001 CG1 <生產備註> 事項如下 . 平板類,鍍鋅生產時SKIN PASS & T/L 請依據鍍鋅標準規定生產 (RMK00100) . 鍍鋅表面不可有鋅痕、壓痕、凹陷、及刮傷 、應變痕等。 (RMK00100) . 出口鋼捲盤捲後目視不允許有鼓起. (RMK00100) | 訂單:2508DFD072/001 CG2 <生產備註> 事項如下 . 平板類,鍍鋅生產時SKIN PASS & T/L 請依據鍍鋅標準規定生產 (RMK00100) . 鍍鋅表面不可有鋅痕、壓痕、凹陷、及刮傷 、應變痕等。 (RMK00100) . 出口鋼捲盤捲後目視不允許有鼓起. (RMK00100) | 訂單:2508DFD072/001 CC1 <生產備註> 事項如下 . 【PMT】1.1.因為CR厚0.606 mm，TOP 標準PMT以247℃去計算 (RMK-E_CHIN) . 【修補漆】修補漆*1 (RMK-E_CHIN) . 【分切】郁潔曰：限重5~5.5噸，餘一小顆可不依限重（不得超出5.5噸） (RMK-E_CHIN) . 1.本單若塗裝背面漆一律改為REVERSE COATING 例外訂單如下敘述 (RMK00163) . 2.例外訂單為R字頭超低光澤與PVDF (＞25μ)，背面漆可改 NATURE COATING，但搭配底漆避免遮蓋性不佳 (RMK00163) . 【PMT】本單面漆為"PVDF"，經會議決議需量測板溫並記錄之。每一張排程需量測一次否則追究責任 (RMK00503) . 【抽氣量】白色系在CC1生產時,FINISH抽氣量請設定250,如生產中發生色差b值異常升高,請股長再加大抽氣量因應 (RMK00560) . 【PMT】1.2.CC2計算完後面漆每個ZONE 爐溫各降8℃為最終爐溫 (RMK00568) . 【PMT】1.3.CC2因爐溫各降8℃為最終爐溫，請股長於TEST時 確實量測板溫 (RMK00568) . 【PMT】1.4.若發現PMT不足，請上調ZONE溫度並回饋工程師 (RMK00568) . 【PMT】1.5.品檢注意！因標準PMT有下修請注意MEK測試 (RMK00568) . 【PMT】1.6.厚板少生產，請領班量測板溫並記錄之 (RMK00568) | 訂單:2508DFD072/001 CC2 <生產備註> 事項如下 . 【PMT】1.1.因為CR厚0.606 mm，TOP 標準PMT以247℃去計算 (RMK-E_CHIN) . 【修補漆】修補漆*1 (RMK-E_CHIN) . 【分切】郁潔曰：限重5~5.5噸，餘一小顆可不依限重（不得超出5.5噸） (RMK-E_CHIN) . 1.本單若塗裝背面漆一律改為REVERSE COATING 例外訂單如下敘述 (RMK00163) . 2.例外訂單為R字頭超低光澤與PVDF (＞25μ)，背面漆可改 NATURE COATING，但搭配底漆避免遮蓋性不佳 (RMK00163) . 【PMT】本單面漆為"PVDF"，經會議決議需量測板溫並記錄之。每一張排程需量測一次否則追究責任 (RMK00503) . 【抽氣量】白色系在CC1生產時,FINISH抽氣量請設定250,如生產中發生色差b值異常升高,請股長再加大抽氣量因應 (RMK00560) . 【PMT】1.2.CC2計算完後面漆每個ZONE 爐溫各降8℃為最終爐溫 (RMK00568) . 【PMT】1.3.CC2因爐溫各降8℃為最終爐溫，請股長於TEST時 確實量測板溫 (RMK00568) . 【PMT】1.4.若發現PMT不足，請上調ZONE溫度並回饋工程師 (RMK00568) . 【PMT】1.5.品檢注意！因標準PMT有下修請注意MEK測試 (RMK00568) . 【PMT】1.6.厚板少生產，請領班量測板溫並記錄之 (RMK00568) | 訂單:2508DFD072/001 RCL 無 <生產備註> 事項 | 訂單:2508DFD072/001 CCPK 無 <生產備註> 事項 | 訂單:2508DFD072/001 CGQC 無 <品檢備註> 事項 | 訂單:2508DFD072/001 CCQC <品檢備註> 事項如下 . 【PMT】1.1.因為CR厚0.606 mm，TOP 標準PMT以247℃去計算 (RMK-E_CHIN) . 【修補漆】修補漆*1 (RMK-E_CHIN) . 【分切】郁潔曰：限重5~5.5噸，餘一小顆可不依限重（不得超出5.5噸） (RMK-E_CHIN) . 1.本單若塗裝背面漆一律改為REVERSE COATING 例外訂單如下敘述 (RMK00163) . 2.例外訂單為R字頭超低光澤與PVDF (＞25μ)，背面漆可改 NATURE COATING，但搭配底漆避免遮蓋性不佳 (RMK00163) . 【PMT】本單面漆為"PVDF"，經會議決議需量測板溫並記錄之。每一張排程需量測一次否則追究責任 (RMK00503) . 【PMT】1.2.CC2計算完後面漆每個ZONE 爐溫各降8℃為最終爐溫 (RMK00568) . 【PMT】1.3.CC2因爐溫各降8℃為最終爐溫，請股長於TEST時 確實量測板溫 (RMK00568) . 【PMT】1.4.若發現PMT不足，請上調ZONE溫度並回饋工程師 (RMK00568) . 【PMT】1.5.品檢注意！因標準PMT有下修請注意MEK測試 (RMK00568) . 【PMT】1.6.厚板少生產，請領班量測板溫並記錄之 (RMK00568) | 訂單:2508DFD072/001 TOL 無 <生產備註> 事項 | 【分切】郁潔曰：限重5~5.5噸，餘一小顆可不依限重（不得超出5.5噸）^^/CC1/CC2/CCQC/ <<.E_CHIN 2025/09/16 09:01.>> 【修補漆】修補漆*1^^/CC1/CC2/CCQC/ <<.E_CHIN 2025/09/03 15:46.>> 【PMT】1.1.因為CR厚0.606 mm，TOP 標準PMT以247℃去計算^^/CC1/CC2/CCQC/^^ <<.E_CHIN 2025/09/03 15:50.>> | 訂單 2508DFD072/001 修改記錄如下: 20250903 09:29:22 (22030) 退火碼: >> S1, 用途碼: >> CIA008, 背面標示: >> C105, 訂單背面顏色(五碼): >> BW73Y, 背面漆膜厚: >> 12.5, 背面漆塗漆型式幾塗幾烤: >> 2, 鉻酸鹽: >> Z, 訂單厚度: >> 0.6, 訂單重: >> 20, 重量容許率(下限): >> 10, 重量容許率(上限): >> 10, 訂單寬度: >> 1219, 鍍製方式: >> BC, 鋼捲內徑: >> 508, 鋼捲下限重: >> 5, 鋼捲上限重: >> 5.5, 壓花條件碼: >> -, 表面花紋: >> R, GL鋅花要求下限: >> -, GL鋅花要求上限: >> -, 綠色識別碼: >> -, 印刷輥號: >> -, 產品代碼: >> PPGL, 皮膜碼: >> -, 單位別: >> M, 油品種類: >> Z, 塗油量: >> Z, 包裝代碼: >> D2 , 保護膜碼: >> -, 客戶試片取樣型式: >> -, 調質碼: >> S, 套筒碼: >> R , 規格: >> A792MCQ, 製造標準: >> ASTM, 表面處理劑種類: >> Z, 表面處理劑塗佈量: >> Z, 伸長率測試: >> N, 硬度測試碼: >> N, 抗拉強度測試: >> N, 降伏強度測試: >> N, 厚度變異: >> 0, 訂單正面顏色(五碼): >> FW386, 正面漆膜厚: >> 25, 正面漆塗漆型式幾塗幾烤: >> 2, 修邊碼: >> Y, 重量碼: >> AW, 鋼捲捲向: >> I, 鍍層碼: >> AZM150, | *: | [訂單訊息通知] 2025/09/03 3:32:04 PM 訂單訊息通知 (秦大維 >> 通知 >> Seren Lin) 訂單訊息 : 實際負責業務是哪位？ [訂單訊息通知] 2025/09/03 下午 03:46:30 *** (秦大維 >> 通知 >> Seren Lin) 訊息 : 既然是"台灣日酸新建工程用料"那工程用是否要打勾 [訂單訊息通知] 2025/09/03 3:58:23 PM 訂單訊息通知 (秦大維 >> 通知 >> Seren Lin) 訂單訊息 : 訂單依流程審過，要退單再提出 [訂單訊息通知] 2025/09/03 4:36:27 PM 訂單訊息通知 (林郁潔 >> 通知 >> Edwy Chin, YuLung Kung, B.S. Wan) 訂單訊息 : 由MKT管理師郁潔負責處理，此單確為工程使用，請協助退單修改勾選，謝謝。
PPGL | 2508DFD072/002 |  | 1. 製造標準為MS、ASTM或銷新加坡之訂單，若無技術指定優先用料，請優先使用國內料，勿使用ANFEN (OFP00406)-{.不符.} | 1. 製造標準為MS、ASTM或銷新加坡之訂單，若無技術指定優先用料，請優先使用國內料，勿使用ANFEN (OFP00406)-{.不符.} 2. 【提醒 審單人員】CR≧0.6 要於烤漆備註調降 PMT等相關。★KP抗塵PVDF不受此限 (OFP00509)-{.不符.} | 訂單:2508DFD072/002 CPL <生產備註> 事項如下 . 除HGI/ HGL 訂單邊緣不噴油. 其餘皆側緣噴油 (RMK00285) | 訂單:2508DFD072/002 CR1 無 <生產備註> 事項 | 訂單:2508DFD072/002 CR2 無 <生產備註> 事項 | 訂單:2508DFD072/002 CG1 <生產備註> 事項如下 . 平板類,鍍鋅生產時SKIN PASS & T/L 請依據鍍鋅標準規定生產 (RMK00100) . 鍍鋅表面不可有鋅痕、壓痕、凹陷、及刮傷 、應變痕等。 (RMK00100) . 出口鋼捲盤捲後目視不允許有鼓起. (RMK00100) | 訂單:2508DFD072/002 CG2 <生產備註> 事項如下 . 平板類,鍍鋅生產時SKIN PASS & T/L 請依據鍍鋅標準規定生產 (RMK00100) . 鍍鋅表面不可有鋅痕、壓痕、凹陷、及刮傷 、應變痕等。 (RMK00100) . 出口鋼捲盤捲後目視不允許有鼓起. (RMK00100) | 訂單:2508DFD072/002 CC1 <生產備註> 事項如下 . 【PMT】1.1.因為CR厚0.606 mm，TOP 標準PMT以247℃去計算 (RMK-E_CHIN) . 【分切限重】郁潔曰：限重3~4.5噸，餘一小顆可不依限重 (RMK-E_CHIN) . 【修補漆】修補漆*1 (RMK-E_CHIN) . 1.本單若塗裝背面漆一律改為REVERSE COATING 例外訂單如下敘述 (RMK00163) . 2.例外訂單為R字頭超低光澤與PVDF (＞25μ)，背面漆可改 NATURE COATING，但搭配底漆避免遮蓋性不佳 (RMK00163) . 【PMT】本單面漆為"PVDF"，經會議決議需量測板溫並記錄之。每一張排程需量測一次否則追究責任 (RMK00503) . 【抽氣量】白色系在CC1生產時,FINISH抽氣量請設定250,如生產中發生色差b值異常升高,請股長再加大抽氣量因應 (RMK00560) . 【PMT】1.2.CC2計算完後面漆每個ZONE 爐溫各降8℃為最終爐溫 (RMK00568) . 【PMT】1.3.CC2因爐溫各降8℃為最終爐溫，請股長於TEST時 確實量測板溫 (RMK00568) . 【PMT】1.4.若發現PMT不足，請上調ZONE溫度並回饋工程師 (RMK00568) . 【PMT】1.5.品檢注意！因標準PMT有下修請注意MEK測試 (RMK00568) . 【PMT】1.6.厚板少生產，請領班量測板溫並記錄之 (RMK00568) | 訂單:2508DFD072/002 CC2 <生產備註> 事項如下 . 【PMT】1.1.因為CR厚0.606 mm，TOP 標準PMT以247℃去計算 (RMK-E_CHIN) . 【分切限重】郁潔曰：限重3~4.5噸，餘一小顆可不依限重 (RMK-E_CHIN) . 【修補漆】修補漆*1 (RMK-E_CHIN) . 1.本單若塗裝背面漆一律改為REVERSE COATING 例外訂單如下敘述 (RMK00163) . 2.例外訂單為R字頭超低光澤與PVDF (＞25μ)，背面漆可改 NATURE COATING，但搭配底漆避免遮蓋性不佳 (RMK00163) . 【PMT】本單面漆為"PVDF"，經會議決議需量測板溫並記錄之。每一張排程需量測一次否則追究責任 (RMK00503) . 【抽氣量】白色系在CC1生產時,FINISH抽氣量請設定250,如生產中發生色差b值異常升高,請股長再加大抽氣量因應 (RMK00560) . 【PMT】1.2.CC2計算完後面漆每個ZONE 爐溫各降8℃為最終爐溫 (RMK00568) . 【PMT】1.3.CC2因爐溫各降8℃為最終爐溫，請股長於TEST時 確實量測板溫 (RMK00568) . 【PMT】1.4.若發現PMT不足，請上調ZONE溫度並回饋工程師 (RMK00568) . 【PMT】1.5.品檢注意！因標準PMT有下修請注意MEK測試 (RMK00568) . 【PMT】1.6.厚板少生產，請領班量測板溫並記錄之 (RMK00568) | 訂單:2508DFD072/002 RCL 無 <生產備註> 事項 | 訂單:2508DFD072/002 CCPK 無 <生產備註> 事項 | 訂單:2508DFD072/002 CGQC 無 <品檢備註> 事項 | 訂單:2508DFD072/002 CCQC <品檢備註> 事項如下 . 【PMT】1.1.因為CR厚0.606 mm，TOP 標準PMT以247℃去計算 (RMK-E_CHIN) . 【修補漆】修補漆*1 (RMK-E_CHIN) . 1.本單若塗裝背面漆一律改為REVERSE COATING 例外訂單如下敘述 (RMK00163) . 2.例外訂單為R字頭超低光澤與PVDF (＞25μ)，背面漆可改 NATURE COATING，但搭配底漆避免遮蓋性不佳 (RMK00163) . 【PMT】本單面漆為"PVDF"，經會議決議需量測板溫並記錄之。每一張排程需量測一次否則追究責任 (RMK00503) . 【PMT】1.2.CC2計算完後面漆每個ZONE 爐溫各降8℃為最終爐溫 (RMK00568) . 【PMT】1.3.CC2因爐溫各降8℃為最終爐溫，請股長於TEST時 確實量測板溫 (RMK00568) . 【PMT】1.4.若發現PMT不足，請上調ZONE溫度並回饋工程師 (RMK00568) . 【PMT】1.5.品檢注意！因標準PMT有下修請注意MEK測試 (RMK00568) . 【PMT】1.6.厚板少生產，請領班量測板溫並記錄之 (RMK00568) | 訂單:2508DFD072/002 TOL 無 <生產備註> 事項 | 【修補漆】修補漆*1^^/CC1/CC2/CCQC/^^ <<.E_CHIN 2025/09/03 16:15.>> 【分切限重】郁潔曰：限重3~4.5噸，餘一小顆可不依限重^^/CC1/CC2/ <<.E_CHIN 2025/09/03 16:16.>> 【PMT】1.1.因為CR厚0.606 mm，TOP 標準PMT以247℃去計算^^/CC1/CC2/CCQC/^^ <<.E_CHIN 2025/09/03 16:16.>> | 訂單 2508DFD072/002 修改記錄如下: 20250903 09:29:24 (22030) 退火碼: >> S1, 用途碼: >> CIA008, 背面標示: >> C105, 訂單背面顏色(五碼): >> BW73Y, 背面漆膜厚: >> 12.5, 背面漆塗漆型式幾塗幾烤: >> 2, 鉻酸鹽: >> Z, 訂單厚度: >> 0.6, 訂單重: >> 12, 重量容許率(下限): >> 10, 重量容許率(上限): >> 10, 訂單寬度: >> 914, 鍍製方式: >> BC, 鋼捲內徑: >> 508, 鋼捲下限重: >> 3, 鋼捲上限重: >> 4.5, 壓花條件碼: >> -, 表面花紋: >> R, GL鋅花要求下限: >> -, GL鋅花要求上限: >> -, 綠色識別碼: >> -, 印刷輥號: >> -, 產品代碼: >> PPGL, 皮膜碼: >> -, 單位別: >> M, 油品種類: >> Z, 塗油量: >> Z, 包裝代碼: >> D2 , 保護膜碼: >> -, 客戶試片取樣型式: >> -, 調質碼: >> S, 套筒碼: >> R , 規格: >> A792MCQ, 製造標準: >> ASTM, 表面處理劑種類: >> Z, 表面處理劑塗佈量: >> Z, 伸長率測試: >> N, 硬度測試碼: >> N, 抗拉強度測試: >> N, 降伏強度測試: >> N, 厚度變異: >> 0, 訂單正面顏色(五碼): >> FW266, 正面漆膜厚: >> 25, 正面漆塗漆型式幾塗幾烤: >> 2, 修邊碼: >> Y, 重量碼: >> AW, 鋼捲捲向: >> I, 鍍層碼: >> AZM150, | *: | [訂單訊息通知] 2025/09/03 3:32:04 PM 訂單訊息通知 (秦大維 >> 通知 >> Seren Lin) 訂單訊息 : 實際負責業務是哪位？ [訂單訊息通知] 2025/09/03 3:58:24 PM 訂單訊息通知 (秦大維 >> 通知 >> Seren Lin) 訂單訊息 : 訂單依流程審過，要退單再提出 [訂單訊息通知] 2025/09/03 4:36:27 PM 訂單訊息通知 (林郁潔 >> 通知 >> Edwy Chin, YuLung Kung, B.S. Wan) 訂單訊息 : 由MKT管理師郁潔負責處理，此單確為工程使用，請協助退單修改勾選，謝謝。
PPGL | 2508DFD073/001 | 1. 警語：確認背面光澤若≧70，且CR≦0.38MM之訂單強制使用鋼套筒"S" (OFP00365)-{.不符.} |  | 1. 訂單若有厚度變異，冷軋厚度公差比照烤漆計算公式 , 但最小為 1/2 公差做設定 (OFP00254)-{.不符.} 2. 警語：確認背面光澤若≧70，且CR≦0.38MM之訂單強制使用鋼套筒"S" (OFP00365)-{.不符.} 3. 高光新增備註（適用非直立式包裝）：請出口每顆鋼捲貼紅色 " 禁止疊放 " 貼紙，如果有套桶S最多2層 (OFP00366)-{.不符.} 4. "偏薄要求訂單" 鍍後厚度減 鍍後厚度下限需大於 0.02 MM,以免發生厚度不足狀況 (OFP00369)-{.不符.} 5. 用途別對應選配碼不符 (用途碼:COA007, 選配碼:- 不符)(OFP00030)-{.不符.} | 訂單:2508DFD073/001 CPL <生產備註> 事項如下 . 除HGI/ HGL 訂單邊緣不噴油. 其餘皆側緣噴油 (RMK00285) | 訂單:2508DFD073/001 CR1 無 <生產備註> 事項 | 訂單:2508DFD073/001 CR2 無 <生產備註> 事項 | 訂單:2508DFD073/001 CG1 無 <生產備註> 事項 | 訂單:2508DFD073/001 CG2 無 <生產備註> 事項 | 訂單:2508DFD073/001 CC1 <生產備註> 事項如下 . 【疊放】出口每顆鋼捲貼紅色 " 禁止疊放 " 貼紙，如果有套桶S最多2層 (RMK-E_CHIN) . 【分切】玲翎曰：限重3.5~4.5，最後一顆可不依限重（但不得超出 4.5噸） (RMK-E_CHIN) . 此色為高光澤主操請注意捲起張力的提高查表 (RMK00122) . 1.本單若塗裝背面漆一律改為REVERSE COATING 例外訂單如下敘述 (RMK00163) . 2.例外訂單為R字頭超低光澤與PVDF (＞25μ)，背面漆可改 NATURE COATING，但搭配底漆避免遮蓋性不佳 (RMK00163) . 【抽氣量】白色系在CC1生產時,FINISH抽氣量請設定250,如生產中發生色差b值異常升高,請股長再加大抽氣量因應 (RMK00560) | 訂單:2508DFD073/001 CC2 <生產備註> 事項如下 . 【疊放】出口每顆鋼捲貼紅色 " 禁止疊放 " 貼紙，如果有套桶S最多2層 (RMK-E_CHIN) . 【分切】玲翎曰：限重3.5~4.5，最後一顆可不依限重（但不得超出 4.5噸） (RMK-E_CHIN) . 此色為高光澤主操請注意捲起張力的提高查表 (RMK00122) . 1.本單若塗裝背面漆一律改為REVERSE COATING 例外訂單如下敘述 (RMK00163) . 2.例外訂單為R字頭超低光澤與PVDF (＞25μ)，背面漆可改 NATURE COATING，但搭配底漆避免遮蓋性不佳 (RMK00163) . 【抽氣量】白色系在CC1生產時,FINISH抽氣量請設定250,如生產中發生色差b值異常升高,請股長再加大抽氣量因應 (RMK00560) | 訂單:2508DFD073/001 RCL 無 <生產備註> 事項 | 訂單:2508DFD073/001 CCPK 無 <生產備註> 事項 | 訂單:2508DFD073/001 CGQC 無 <品檢備註> 事項 | 訂單:2508DFD073/001 CCQC <品檢備註> 事項如下 . 1.本單若塗裝背面漆一律改為REVERSE COATING 例外訂單如下敘述 (RMK00163) . 2.例外訂單為R字頭超低光澤與PVDF (＞25μ)，背面漆可改 NATURE COATING，但搭配底漆避免遮蓋性不佳 (RMK00163) | 訂單:2508DFD073/001 TOL 無 <生產備註> 事項 | 【分切】玲翎曰：限重3.5~4.5，最後一顆可不依限重（但不得超出 4.5噸）^^/CC1/CC2/ <<.E_CHIN 2025/08/28 11:11.>> 【疊放】出口每顆鋼捲貼紅色 " 禁止疊放 " 貼紙，如果有套桶S最多2層^^/CC1/CC2/ <<.E_CHIN 2025/08/29 10:58.>> | 訂單 2508DFD073/001 修改記錄如下: 20250822 09:28:51 (24025) 退火碼: >> S1, 用途碼: >> COA007, 背面標示: >> C008, 訂單背面顏色(五碼): >> BY686, 背面漆膜厚: >> NOM, 背面漆塗漆型式幾塗幾烤: >> 1, 鉻酸鹽: >> Z, 訂單厚度: >> 0.326, 訂單重: >> 20, 重量容許率(下限): >> 10, 重量容許率(上限): >> 10, 訂單寬度: >> 1219, 鍍製方式: >> BC, 鋼捲內徑: >> 508, 鋼捲下限重: >> 4, 鋼捲上限重: >> 4.8, 壓花條件碼: >> -, 表面花紋: >> R, 綠色識別碼: >> -, 印刷輥號: >> -, 產品代碼: >> PPGL, 皮膜碼: >> -, 單位別: >> M, 油品種類: >> Z, 塗油量: >> Z, 包裝代碼: >> D4 , 保護膜碼: >> -, 客戶試片取樣型式: >> -, 調質碼: >> S, 套筒碼: >> E , 規格: >> CGLC-10, 製造標準: >> SYSCO, 表面處理劑種類: >> Z, 表面處理劑塗佈量: >> Z, 伸長率測試: >> N, 硬度測試碼: >> N, 抗拉強度測試: >> N, 降伏強度測試: >> N, 厚度變異: >> -1, 訂單正面顏色(五碼): >> 4W546, 正面漆膜厚: >> NOM, 正面漆塗漆型式幾塗幾烤: >> 2, 修邊碼: >> Y, 重量碼: >> AW, 鋼捲捲向: >> I, 鍍層碼: >> AZ070, 20250822 09:57:15 (24025) 鋼捲下限重: 4 >> 3.8, 20250822 11:01:05 (24025) 鋼捲上限重: 4.8 >> 4.5, 20250827 14:05:33 (24025) 鋼捲下限重: 3.8 >> 3.5, | H:厚度偏薄 | [訂單訊息通知] 2025/08/29 10:53:26 AM 訂單訊息通知 (秦大維 >> 通知 >> Lynn Hsu) 訂單訊息 : 提醒！要確認是否要開立品證
PPGL | 2508DFD073/002 | 1. 警語：確認背面光澤若≧70，且CR≦0.38MM之訂單強制使用鋼套筒"S" (OFP00365)-{.不符.} |  | 1. 訂單若有厚度變異，冷軋厚度公差比照烤漆計算公式 , 但最小為 1/2 公差做設定 (OFP00254)-{.不符.} 2. 警語：確認背面光澤若≧70，且CR≦0.38MM之訂單強制使用鋼套筒"S" (OFP00365)-{.不符.} 3. 高光新增備註（適用非直立式包裝）：請出口每顆鋼捲貼紅色 " 禁止疊放 " 貼紙，如果有套桶S最多2層 (OFP00366)-{.不符.} 4. "偏薄要求訂單" 鍍後厚度減 鍍後厚度下限需大於 0.02 MM,以免發生厚度不足狀況 (OFP00369)-{.不符.} 5. 用途別對應選配碼不符 (用途碼:COA007, 選配碼:- 不符)(OFP00030)-{.不符.} | 訂單:2508DFD073/002 CPL <生產備註> 事項如下 . 除HGI/ HGL 訂單邊緣不噴油. 其餘皆側緣噴油 (RMK00285) | 訂單:2508DFD073/002 CR1 無 <生產備註> 事項 | 訂單:2508DFD073/002 CR2 無 <生產備註> 事項 | 訂單:2508DFD073/002 CG1 無 <生產備註> 事項 | 訂單:2508DFD073/002 CG2 無 <生產備註> 事項 | 訂單:2508DFD073/002 CC1 <生產備註> 事項如下 . 【疊放】出口每顆鋼捲貼紅色 " 禁止疊放 " 貼紙，如果有套桶S最多2層 (RMK-E_CHIN) . 【分切】玲翎曰：限重3.5~4.7，最後一顆可不依限重（但不得超出 4.7噸） (RMK-E_CHIN) . 此色為高光澤主操請注意捲起張力的提高查表 (RMK00122) . 1.本單若塗裝背面漆一律改為REVERSE COATING 例外訂單如下敘述 (RMK00163) . 2.例外訂單為R字頭超低光澤與PVDF (＞25μ)，背面漆可改 NATURE COATING，但搭配底漆避免遮蓋性不佳 (RMK00163) . 【抽氣量】白色系在CC1生產時,FINISH抽氣量請設定250,如生產中發生色差b值異常升高,請股長再加大抽氣量因應 (RMK00560) | 訂單:2508DFD073/002 CC2 <生產備註> 事項如下 . 【疊放】出口每顆鋼捲貼紅色 " 禁止疊放 " 貼紙，如果有套桶S最多2層 (RMK-E_CHIN) . 【分切】玲翎曰：限重3.5~4.7，最後一顆可不依限重（但不得超出 4.7噸） (RMK-E_CHIN) . 此色為高光澤主操請注意捲起張力的提高查表 (RMK00122) . 1.本單若塗裝背面漆一律改為REVERSE COATING 例外訂單如下敘述 (RMK00163) . 2.例外訂單為R字頭超低光澤與PVDF (＞25μ)，背面漆可改 NATURE COATING，但搭配底漆避免遮蓋性不佳 (RMK00163) . 【抽氣量】白色系在CC1生產時,FINISH抽氣量請設定250,如生產中發生色差b值異常升高,請股長再加大抽氣量因應 (RMK00560) | 訂單:2508DFD073/002 RCL 無 <生產備註> 事項 | 訂單:2508DFD073/002 CCPK 無 <生產備註> 事項 | 訂單:2508DFD073/002 CGQC 無 <品檢備註> 事項 | 訂單:2508DFD073/002 CCQC <品檢備註> 事項如下 . 1.本單若塗裝背面漆一律改為REVERSE COATING 例外訂單如下敘述 (RMK00163) . 2.例外訂單為R字頭超低光澤與PVDF (＞25μ)，背面漆可改 NATURE COATING，但搭配底漆避免遮蓋性不佳 (RMK00163) | 訂單:2508DFD073/002 TOL 無 <生產備註> 事項 | 【分切】玲翎曰：限重3.5~4.7，最後一顆可不依限重（但不得超出 4.7噸）^^/CC1/CC2/^^ <<.E_CHIN 2025/08/28 11:12.>> 【疊放】出口每顆鋼捲貼紅色 " 禁止疊放 " 貼紙，如果有套桶S最多2層^^/CC1/CC2/^^ <<.E_CHIN 2025/08/29 11:05.>> | 訂單 2508DFD073/002 修改記錄如下: 20250822 09:28:54 (24025) 退火碼: >> S1, 用途碼: >> COA007, 背面標示: >> C008, 訂單背面顏色(五碼): >> BW746, 背面漆膜厚: >> NOM, 背面漆塗漆型式幾塗幾烤: >> 1, 鉻酸鹽: >> Z, 訂單厚度: >> 0.326, 訂單重: >> 40, 重量容許率(下限): >> 10, 重量容許率(上限): >> 10, 訂單寬度: >> 1200, 鍍製方式: >> BC, 鋼捲內徑: >> 508, 鋼捲下限重: >> 4, 鋼捲上限重: >> 4.8, 壓花條件碼: >> -, 表面花紋: >> R, 綠色識別碼: >> -, 印刷輥號: >> -, 產品代碼: >> PPGL, 皮膜碼: >> -, 單位別: >> M, 油品種類: >> Z, 塗油量: >> Z, 包裝代碼: >> D4 , 保護膜碼: >> -, 客戶試片取樣型式: >> -, 調質碼: >> S, 套筒碼: >> E , 規格: >> CGLC-10, 製造標準: >> SYSCO, 表面處理劑種類: >> Z, 表面處理劑塗佈量: >> Z, 伸長率測試: >> N, 硬度測試碼: >> N, 抗拉強度測試: >> N, 降伏強度測試: >> N, 厚度變異: >> -1, 訂單正面顏色(五碼): >> 4W546, 正面漆膜厚: >> NOM, 正面漆塗漆型式幾塗幾烤: >> 2, 修邊碼: >> Y, 重量碼: >> AW, 鋼捲捲向: >> I, 鍍層碼: >> AZ070, 20250822 09:57:17 (24025) 鋼捲下限重: 4 >> 3.8, 20250822 11:01:07 (24025) 鋼捲上限重: 4.8 >> 4.5, 20250827 14:15:19 (24025) 鋼捲下限重: 3.8 >> 3.5, 20250827 14:19:04 (24025) 鋼捲上限重: 4.5 >> 4.7, | H:厚度偏薄 | [訂單訊息通知] 2025/08/29 10:53:26 AM 訂單訊息通知 (秦大維 >> 通知 >> Lynn Hsu) 訂單訊息 : 提醒！要確認是否要開立品證
PPGL | 2508DFD073/003 |  |  | 1. CQ CR厚度超過0.7MM後要注意CR1與CR2修邊寬度要確認 (OFP00157)-{.不符.} 2. 高光新增備註（適用非直立式包裝）：請出口每顆鋼捲貼紅色 " 禁止疊放 " 貼紙，如果有套桶S最多2層 (OFP00366)-{.不符.} 3. 【提醒 審單人員】CR≧0.6 要於烤漆備註調降 PMT等相關。★KP抗塵PVDF不受此限 (OFP00509)-{.不符.} | 訂單:2508DFD073/003 CPL <生產備註> 事項如下 . 除HGI/ HGL 訂單邊緣不噴油. 其餘皆側緣噴油 (RMK00285) | 訂單:2508DFD073/003 CR1 無 <生產備註> 事項 | 訂單:2508DFD073/003 CR2 無 <生產備註> 事項 | 訂單:2508DFD073/003 CG1 <生產備註> 事項如下 . 【CIR030 冷藏展示櫃品質要求】板形管制同"各式門板...冷凍櫃"。特別注意！注意頭尾板形（弓形度）不符板形切勿流出 (RMK00626) | 訂單:2508DFD073/003 CG2 <生產備註> 事項如下 . 【CIR030 冷藏展示櫃品質要求】板形管制同"各式門板...冷凍櫃"。特別注意！注意頭尾板形（弓形度）不符板形切勿流出 (RMK00626) | 訂單:2508DFD073/003 CC1 <生產備註> 事項如下 . 【PMT】1.1.因為CR厚0.733 mm，TOP 標準PMT以237℃去計算 (RMK-E_CHIN) . 【疊放】出口每顆鋼捲貼紅色 " 禁止疊放 " 貼紙，如果有套桶S最多2層 (RMK-E_CHIN) . 【分切】玲翎曰：限重3.5~4.7，最後一顆可不依限重（但不得超出 4.7噸） (RMK-E_CHIN) . 此色為高光澤主操請注意捲起張力的提高查表 (RMK00122) . 1.本單若塗裝背面漆一律改為REVERSE COATING 例外訂單如下敘述 (RMK00163) . 2.例外訂單為R字頭超低光澤與PVDF (＞25μ)，背面漆可改 NATURE COATING，但搭配底漆避免遮蓋性不佳 (RMK00163) . 【抽氣量】白色系在CC1生產時,FINISH抽氣量請設定250,如生產中發生色差b值異常升高,請股長再加大抽氣量因應 (RMK00560) . 【PMT】1.2.CC2計算完後面漆每個ZONE 爐溫各降8℃為最終爐溫 (RMK00568) . 【PMT】1.3.CC2因爐溫各降8℃為最終爐溫，請股長於TEST時 確實量測板溫 (RMK00568) . 【PMT】1.4.若發現PMT不足，請上調ZONE溫度並回饋工程師 (RMK00568) . 【PMT】1.5.品檢注意！因標準PMT有下修請注意MEK測試 (RMK00568) . 【PMT】1.6.厚板少生產，請領班量測板溫並記錄之 (RMK00568) . 【CIR030 冷藏展示櫃品質要求】板形管制同"各式門板...冷凍櫃"。特別注意！注意頭尾板形（弓形度）不符板形切勿流出 (RMK00626) . 【冷凍展示櫃品質管制】訂單膜厚NOM 底漆≧80％，面漆≧80％。非 NOM 底漆≧80％，面漆≧90%，總 mass ≧90%。 (RMK00626) . 【冷凍展示櫃品質管制】TT≦4 TT，鉛筆≧2H（鑿痕），衝擊＆愛克森≧4，正面漆色差≦1.0，光澤依循標準，背面漆色差比照冰箱側板，MEK≧70 (RMK00626) | 訂單:2508DFD073/003 CC2 <生產備註> 事項如下 . 【PMT】1.1.因為CR厚0.733 mm，TOP 標準PMT以237℃去計算 (RMK-E_CHIN) . 【疊放】出口每顆鋼捲貼紅色 " 禁止疊放 " 貼紙，如果有套桶S最多2層 (RMK-E_CHIN) . 【分切】玲翎曰：限重3.5~4.7，最後一顆可不依限重（但不得超出 4.7噸） (RMK-E_CHIN) . 此色為高光澤主操請注意捲起張力的提高查表 (RMK00122) . 1.本單若塗裝背面漆一律改為REVERSE COATING 例外訂單如下敘述 (RMK00163) . 2.例外訂單為R字頭超低光澤與PVDF (＞25μ)，背面漆可改 NATURE COATING，但搭配底漆避免遮蓋性不佳 (RMK00163) . 【抽氣量】白色系在CC1生產時,FINISH抽氣量請設定250,如生產中發生色差b值異常升高,請股長再加大抽氣量因應 (RMK00560) . 【PMT】1.2.CC2計算完後面漆每個ZONE 爐溫各降8℃為最終爐溫 (RMK00568) . 【PMT】1.3.CC2因爐溫各降8℃為最終爐溫，請股長於TEST時 確實量測板溫 (RMK00568) . 【PMT】1.4.若發現PMT不足，請上調ZONE溫度並回饋工程師 (RMK00568) . 【PMT】1.5.品檢注意！因標準PMT有下修請注意MEK測試 (RMK00568) . 【PMT】1.6.厚板少生產，請領班量測板溫並記錄之 (RMK00568) . 【CIR030 冷藏展示櫃品質要求】板形管制同"各式門板...冷凍櫃"。特別注意！注意頭尾板形（弓形度）不符板形切勿流出 (RMK00626) . 【冷凍展示櫃品質管制】訂單膜厚NOM 底漆≧80％，面漆≧80％。非 NOM 底漆≧80％，面漆≧90%，總 mass ≧90%。 (RMK00626) . 【冷凍展示櫃品質管制】TT≦4 TT，鉛筆≧2H（鑿痕），衝擊＆愛克森≧4，正面漆色差≦1.0，光澤依循標準，背面漆色差比照冰箱側板，MEK≧70 (RMK00626) | 訂單:2508DFD073/003 RCL 無 <生產備註> 事項 | 訂單:2508DFD073/003 CCPK 無 <生產備註> 事項 | 訂單:2508DFD073/003 CGQC <品檢備註> 事項如下 . 【CIR030 冷藏展示櫃品質要求】板形管制同"各式門板...冷凍櫃"。特別注意！注意頭尾板形（弓形度）不符板形切勿流出 (RMK00626) | 訂單:2508DFD073/003 CCQC <品檢備註> 事項如下 . 【PMT】1.1.因為CR厚0.733 mm，TOP 標準PMT以237℃去計算 (RMK-E_CHIN) . 1.本單若塗裝背面漆一律改為REVERSE COATING 例外訂單如下敘述 (RMK00163) . 2.例外訂單為R字頭超低光澤與PVDF (＞25μ)，背面漆可改 NATURE COATING，但搭配底漆避免遮蓋性不佳 (RMK00163) . 【PMT】1.2.CC2計算完後面漆每個ZONE 爐溫各降8℃為最終爐溫 (RMK00568) . 【PMT】1.3.CC2因爐溫各降8℃為最終爐溫，請股長於TEST時 確實量測板溫 (RMK00568) . 【PMT】1.4.若發現PMT不足，請上調ZONE溫度並回饋工程師 (RMK00568) . 【PMT】1.5.品檢注意！因標準PMT有下修請注意MEK測試 (RMK00568) . 【PMT】1.6.厚板少生產，請領班量測板溫並記錄之 (RMK00568) . 【CIR030 冷藏展示櫃品質要求】板形管制同"各式門板...冷凍櫃"。特別注意！注意頭尾板形（弓形度）不符板形切勿流出 (RMK00626) . 【冷凍展示櫃品質管制】訂單膜厚NOM 底漆≧80％，面漆≧80％。非 NOM 底漆≧80％，面漆≧90%，總 mass ≧90%。 (RMK00626) . 【冷凍展示櫃品質管制】TT≦4 TT，鉛筆≧2H（鑿痕），衝擊＆愛克森≧4，正面漆色差≦1.0，光澤依循標準，背面漆色差比照冰箱側板，MEK≧70 (RMK00626) | 訂單:2508DFD073/003 TOL 無 <生產備註> 事項 | 【分切】玲翎曰：限重3.5~4.7，最後一顆可不依限重（但不得超出 4.7噸）^^/CC1/CC2/^^ <<.E_CHIN 2025/08/28 11:13.>> 【疊放】出口每顆鋼捲貼紅色 " 禁止疊放 " 貼紙，如果有套桶S最多2層^^/CC1/CC2/^^ <<.E_CHIN 2025/08/29 11:20.>> 【PMT】1.1.因為CR厚0.733 mm，TOP 標準PMT以237℃去計算^^/CC1/CC2/CCQC/^^ <<.E_CHIN 2025/08/29 11:37.>> | 訂單 2508DFD073/003 修改記錄如下: 20250822 09:28:56 (24025) 退火碼: >> S1, 用途碼: >> CIR030, 背面標示: >> C008, 訂單背面顏色(五碼): >> BW746, 背面漆膜厚: >> NOM, 背面漆塗漆型式幾塗幾烤: >> 1, 鉻酸鹽: >> Z, 訂單厚度: >> 0.726, 訂單重: >> 20, 重量容許率(下限): >> 10, 重量容許率(上限): >> 10, 訂單寬度: >> 1050, 鍍製方式: >> BC, 鋼捲內徑: >> 508, 鋼捲下限重: >> 4, 鋼捲上限重: >> 4.5, 壓花條件碼: >> -, 表面花紋: >> R, 綠色識別碼: >> -, 印刷輥號: >> -, 產品代碼: >> PPGL, 皮膜碼: >> -, 單位別: >> M, 油品種類: >> Z, 塗油量: >> Z, 包裝代碼: >> D4 , 保護膜碼: >> -, 客戶試片取樣型式: >> -, 調質碼: >> S, 套筒碼: >> E , 規格: >> CGLC-10, 製造標準: >> SYSCO, 表面處理劑種類: >> Z, 表面處理劑塗佈量: >> Z, 伸長率測試: >> N, 硬度測試碼: >> N, 抗拉強度測試: >> N, 降伏強度測試: >> N, 訂單正面顏色(五碼): >> 4W5B6, 正面漆膜厚: >> NOM, 正面漆塗漆型式幾塗幾烤: >> 2, 修邊碼: >> Y, 重量碼: >> AW, 鋼捲捲向: >> I, 鍍層碼: >> AZ070, 20250822 09:57:19 (24025) 鋼捲下限重: 4 >> 3.8, 20250827 15:10:38 (24025) 鋼捲下限重: 3.8 >> 3.5, 鋼捲上限重: 4.5 >> 4.7, | *: | [訂單訊息通知] 2025/08/29 10:53:26 AM 訂單訊息通知 (秦大維 >> 通知 >> Lynn Hsu) 訂單訊息 : 提醒！要確認是否要開立品證
PPGL | 2508DFD073/004 |  |  | 1. CQ CR厚度超過0.7MM後要注意CR1與CR2修邊寬度要確認 (OFP00157)-{.不符.} 2. 高光新增備註（適用非直立式包裝）：請出口每顆鋼捲貼紅色 " 禁止疊放 " 貼紙，如果有套桶S最多2層 (OFP00366)-{.不符.} 3. 【提醒 審單人員】CR≧0.6 要於烤漆備註調降 PMT等相關。★KP抗塵PVDF不受此限 (OFP00509)-{.不符.} | 訂單:2508DFD073/004 CPL <生產備註> 事項如下 . 除HGI/ HGL 訂單邊緣不噴油. 其餘皆側緣噴油 (RMK00285) | 訂單:2508DFD073/004 CR1 無 <生產備註> 事項 | 訂單:2508DFD073/004 CR2 無 <生產備註> 事項 | 訂單:2508DFD073/004 CG1 <生產備註> 事項如下 . 【CIR030 冷藏展示櫃品質要求】板形管制同"各式門板...冷凍櫃"。特別注意！注意頭尾板形（弓形度）不符板形切勿流出 (RMK00626) | 訂單:2508DFD073/004 CG2 <生產備註> 事項如下 . 【CIR030 冷藏展示櫃品質要求】板形管制同"各式門板...冷凍櫃"。特別注意！注意頭尾板形（弓形度）不符板形切勿流出 (RMK00626) | 訂單:2508DFD073/004 CC1 <生產備註> 事項如下 . 【PMT】1.1.因為CR厚0.733 mm，TOP 標準PMT以237℃去計算 (RMK-E_CHIN) . 【疊放】出口每顆鋼捲貼紅色 " 禁止疊放 " 貼紙，如果有套桶S最多2層 (RMK-E_CHIN) . 【分切】玲翎曰：限重3.5~4.7，最後一顆可不依限重（但不得超出 4.7噸） (RMK-E_CHIN) . 此色為高光澤主操請注意捲起張力的提高查表 (RMK00122) . 1.本單若塗裝背面漆一律改為REVERSE COATING 例外訂單如下敘述 (RMK00163) . 2.例外訂單為R字頭超低光澤與PVDF (＞25μ)，背面漆可改 NATURE COATING，但搭配底漆避免遮蓋性不佳 (RMK00163) . 【抽氣量】白色系在CC1生產時,FINISH抽氣量請設定250,如生產中發生色差b值異常升高,請股長再加大抽氣量因應 (RMK00560) . 【PMT】1.2.CC2計算完後面漆每個ZONE 爐溫各降8℃為最終爐溫 (RMK00568) . 【PMT】1.3.CC2因爐溫各降8℃為最終爐溫，請股長於TEST時 確實量測板溫 (RMK00568) . 【PMT】1.4.若發現PMT不足，請上調ZONE溫度並回饋工程師 (RMK00568) . 【PMT】1.5.品檢注意！因標準PMT有下修請注意MEK測試 (RMK00568) . 【PMT】1.6.厚板少生產，請領班量測板溫並記錄之 (RMK00568) . 【CIR030 冷藏展示櫃品質要求】板形管制同"各式門板...冷凍櫃"。特別注意！注意頭尾板形（弓形度）不符板形切勿流出 (RMK00626) . 【冷凍展示櫃品質管制】訂單膜厚NOM 底漆≧80％，面漆≧80％。非 NOM 底漆≧80％，面漆≧90%，總 mass ≧90%。 (RMK00626) . 【冷凍展示櫃品質管制】TT≦4 TT，鉛筆≧2H（鑿痕），衝擊＆愛克森≧4，正面漆色差≦1.0，光澤依循標準，背面漆色差比照冰箱側板，MEK≧70 (RMK00626) | 訂單:2508DFD073/004 CC2 <生產備註> 事項如下 . 【PMT】1.1.因為CR厚0.733 mm，TOP 標準PMT以237℃去計算 (RMK-E_CHIN) . 【疊放】出口每顆鋼捲貼紅色 " 禁止疊放 " 貼紙，如果有套桶S最多2層 (RMK-E_CHIN) . 【分切】玲翎曰：限重3.5~4.7，最後一顆可不依限重（但不得超出 4.7噸） (RMK-E_CHIN) . 此色為高光澤主操請注意捲起張力的提高查表 (RMK00122) . 1.本單若塗裝背面漆一律改為REVERSE COATING 例外訂單如下敘述 (RMK00163) . 2.例外訂單為R字頭超低光澤與PVDF (＞25μ)，背面漆可改 NATURE COATING，但搭配底漆避免遮蓋性不佳 (RMK00163) . 【抽氣量】白色系在CC1生產時,FINISH抽氣量請設定250,如生產中發生色差b值異常升高,請股長再加大抽氣量因應 (RMK00560) . 【PMT】1.2.CC2計算完後面漆每個ZONE 爐溫各降8℃為最終爐溫 (RMK00568) . 【PMT】1.3.CC2因爐溫各降8℃為最終爐溫，請股長於TEST時 確實量測板溫 (RMK00568) . 【PMT】1.4.若發現PMT不足，請上調ZONE溫度並回饋工程師 (RMK00568) . 【PMT】1.5.品檢注意！因標準PMT有下修請注意MEK測試 (RMK00568) . 【PMT】1.6.厚板少生產，請領班量測板溫並記錄之 (RMK00568) . 【CIR030 冷藏展示櫃品質要求】板形管制同"各式門板...冷凍櫃"。特別注意！注意頭尾板形（弓形度）不符板形切勿流出 (RMK00626) . 【冷凍展示櫃品質管制】訂單膜厚NOM 底漆≧80％，面漆≧80％。非 NOM 底漆≧80％，面漆≧90%，總 mass ≧90%。 (RMK00626) . 【冷凍展示櫃品質管制】TT≦4 TT，鉛筆≧2H（鑿痕），衝擊＆愛克森≧4，正面漆色差≦1.0，光澤依循標準，背面漆色差比照冰箱側板，MEK≧70 (RMK00626) | 訂單:2508DFD073/004 RCL 無 <生產備註> 事項 | 訂單:2508DFD073/004 CCPK 無 <生產備註> 事項 | 訂單:2508DFD073/004 CGQC <品檢備註> 事項如下 . 【CIR030 冷藏展示櫃品質要求】板形管制同"各式門板...冷凍櫃"。特別注意！注意頭尾板形（弓形度）不符板形切勿流出 (RMK00626) | 訂單:2508DFD073/004 CCQC <品檢備註> 事項如下 . 【PMT】1.1.因為CR厚0.733 mm，TOP 標準PMT以237℃去計算 (RMK-E_CHIN) . 1.本單若塗裝背面漆一律改為REVERSE COATING 例外訂單如下敘述 (RMK00163) . 2.例外訂單為R字頭超低光澤與PVDF (＞25μ)，背面漆可改 NATURE COATING，但搭配底漆避免遮蓋性不佳 (RMK00163) . 【PMT】1.2.CC2計算完後面漆每個ZONE 爐溫各降8℃為最終爐溫 (RMK00568) . 【PMT】1.3.CC2因爐溫各降8℃為最終爐溫，請股長於TEST時 確實量測板溫 (RMK00568) . 【PMT】1.4.若發現PMT不足，請上調ZONE溫度並回饋工程師 (RMK00568) . 【PMT】1.5.品檢注意！因標準PMT有下修請注意MEK測試 (RMK00568) . 【PMT】1.6.厚板少生產，請領班量測板溫並記錄之 (RMK00568) . 【CIR030 冷藏展示櫃品質要求】板形管制同"各式門板...冷凍櫃"。特別注意！注意頭尾板形（弓形度）不符板形切勿流出 (RMK00626) . 【冷凍展示櫃品質管制】訂單膜厚NOM 底漆≧80％，面漆≧80％。非 NOM 底漆≧80％，面漆≧90%，總 mass ≧90%。 (RMK00626) . 【冷凍展示櫃品質管制】TT≦4 TT，鉛筆≧2H（鑿痕），衝擊＆愛克森≧4，正面漆色差≦1.0，光澤依循標準，背面漆色差比照冰箱側板，MEK≧70 (RMK00626) | 訂單:2508DFD073/004 TOL 無 <生產備註> 事項 | 【分切】玲翎曰：限重3.5~4.7，最後一顆可不依限重（但不得超出 4.7噸）^^/CC1/CC2/^^ <<.E_CHIN 2025/08/28 11:14.>> 【疊放】出口每顆鋼捲貼紅色 " 禁止疊放 " 貼紙，如果有套桶S最多2層^^/CC1/CC2/^^ <<.E_CHIN 2025/08/29 11:40.>> 【PMT】1.1.因為CR厚0.733 mm，TOP 標準PMT以237℃去計算^^/CC1/CC2/CCQC/^^ <<.E_CHIN 2025/08/29 11:40.>> | 訂單 2508DFD073/004 修改記錄如下: 20250822 09:29:00 (24025) 退火碼: >> S1, 用途碼: >> CIR030, 背面標示: >> C008, 訂單背面顏色(五碼): >> BW746, 背面漆膜厚: >> NOM, 背面漆塗漆型式幾塗幾烤: >> 1, 鉻酸鹽: >> Z, 訂單厚度: >> 0.726, 訂單重: >> 15, 重量容許率(下限): >> 10, 重量容許率(上限): >> 10, 訂單寬度: >> 914, 鍍製方式: >> BC, 鋼捲內徑: >> 610, 鋼捲下限重: >> 4, 鋼捲上限重: >> 4.5, 壓花條件碼: >> -, 表面花紋: >> R, 綠色識別碼: >> -, 印刷輥號: >> -, 產品代碼: >> PPGL, 皮膜碼: >> -, 單位別: >> M, 油品種類: >> Z, 塗油量: >> Z, 包裝代碼: >> D4 , 保護膜碼: >> -, 客戶試片取樣型式: >> -, 調質碼: >> S, 套筒碼: >> E , 規格: >> CGLC-10, 製造標準: >> SYSCO, 表面處理劑種類: >> Z, 表面處理劑塗佈量: >> Z, 伸長率測試: >> N, 硬度測試碼: >> N, 抗拉強度測試: >> N, 降伏強度測試: >> N, 訂單正面顏色(五碼): >> 4W5B6, 正面漆膜厚: >> NOM, 正面漆塗漆型式幾塗幾烤: >> 2, 修邊碼: >> Y, 重量碼: >> AW, 鋼捲捲向: >> I, 鍍層碼: >> AZ070, 20250822 09:57:21 (24025) 鋼捲下限重: 4 >> 3.8, 20250827 14:15:25 (24025) 鋼捲下限重: 3.8 >> 3.5, 20250827 14:20:44 (24025) 鋼捲上限重: 4.5 >> 4.7, | *: | [訂單訊息通知] 2025/08/29 10:53:26 AM 訂單訊息通知 (秦大維 >> 通知 >> Lynn Hsu) 訂單訊息 : 提醒！要確認是否要開立品證
PPGL | 2508DFD073/005 |  |  | 1. CQ CR厚度超過0.7MM後要注意CR1與CR2修邊寬度要確認 (OFP00157)-{.不符.} 2. 高光新增備註（適用非直立式包裝）：請出口每顆鋼捲貼紅色 " 禁止疊放 " 貼紙，如果有套桶S最多2層 (OFP00366)-{.不符.} 3. 【提醒 審單人員】CR≧0.6 要於烤漆備註調降 PMT等相關。★KP抗塵PVDF不受此限 (OFP00509)-{.不符.} | 訂單:2508DFD073/005 CPL <生產備註> 事項如下 . 除HGI/ HGL 訂單邊緣不噴油. 其餘皆側緣噴油 (RMK00285) | 訂單:2508DFD073/005 CR1 無 <生產備註> 事項 | 訂單:2508DFD073/005 CR2 無 <生產備註> 事項 | 訂單:2508DFD073/005 CG1 <生產備註> 事項如下 . 【CIR030 冷藏展示櫃品質要求】板形管制同"各式門板...冷凍櫃"。特別注意！注意頭尾板形（弓形度）不符板形切勿流出 (RMK00626) | 訂單:2508DFD073/005 CG2 <生產備註> 事項如下 . 【CIR030 冷藏展示櫃品質要求】板形管制同"各式門板...冷凍櫃"。特別注意！注意頭尾板形（弓形度）不符板形切勿流出 (RMK00626) | 訂單:2508DFD073/005 CC1 <生產備註> 事項如下 . 【PMT】1.1.因為CR厚0.733 mm，TOP 標準PMT以237℃去計算 (RMK-E_CHIN) . 【疊放】出口每顆鋼捲貼紅色 " 禁止疊放 " 貼紙，如果有套桶S最多2層 (RMK-E_CHIN) . 【分切】玲翎曰：母鋼分切成三粒 (RMK-E_CHIN) . 此色為高光澤主操請注意捲起張力的提高查表 (RMK00122) . 1.本單若塗裝背面漆一律改為REVERSE COATING 例外訂單如下敘述 (RMK00163) . 2.例外訂單為R字頭超低光澤與PVDF (＞25μ)，背面漆可改 NATURE COATING，但搭配底漆避免遮蓋性不佳 (RMK00163) . 【抽氣量】白色系在CC1生產時,FINISH抽氣量請設定250,如生產中發生色差b值異常升高,請股長再加大抽氣量因應 (RMK00560) . 【PMT】1.2.CC2計算完後面漆每個ZONE 爐溫各降8℃為最終爐溫 (RMK00568) . 【PMT】1.3.CC2因爐溫各降8℃為最終爐溫，請股長於TEST時 確實量測板溫 (RMK00568) . 【PMT】1.4.若發現PMT不足，請上調ZONE溫度並回饋工程師 (RMK00568) . 【PMT】1.5.品檢注意！因標準PMT有下修請注意MEK測試 (RMK00568) . 【PMT】1.6.厚板少生產，請領班量測板溫並記錄之 (RMK00568) . 【CIR030 冷藏展示櫃品質要求】板形管制同"各式門板...冷凍櫃"。特別注意！注意頭尾板形（弓形度）不符板形切勿流出 (RMK00626) . 【冷凍展示櫃品質管制】訂單膜厚NOM 底漆≧80％，面漆≧80％。非 NOM 底漆≧80％，面漆≧90%，總 mass ≧90%。 (RMK00626) . 【冷凍展示櫃品質管制】TT≦4 TT，鉛筆≧2H（鑿痕），衝擊＆愛克森≧4，正面漆色差≦1.0，光澤依循標準，背面漆色差比照冰箱側板，MEK≧70 (RMK00626) | 訂單:2508DFD073/005 CC2 <生產備註> 事項如下 . 【PMT】1.1.因為CR厚0.733 mm，TOP 標準PMT以237℃去計算 (RMK-E_CHIN) . 【疊放】出口每顆鋼捲貼紅色 " 禁止疊放 " 貼紙，如果有套桶S最多2層 (RMK-E_CHIN) . 【分切】玲翎曰：母鋼分切成三粒 (RMK-E_CHIN) . 此色為高光澤主操請注意捲起張力的提高查表 (RMK00122) . 1.本單若塗裝背面漆一律改為REVERSE COATING 例外訂單如下敘述 (RMK00163) . 2.例外訂單為R字頭超低光澤與PVDF (＞25μ)，背面漆可改 NATURE COATING，但搭配底漆避免遮蓋性不佳 (RMK00163) . 【抽氣量】白色系在CC1生產時,FINISH抽氣量請設定250,如生產中發生色差b值異常升高,請股長再加大抽氣量因應 (RMK00560) . 【PMT】1.2.CC2計算完後面漆每個ZONE 爐溫各降8℃為最終爐溫 (RMK00568) . 【PMT】1.3.CC2因爐溫各降8℃為最終爐溫，請股長於TEST時 確實量測板溫 (RMK00568) . 【PMT】1.4.若發現PMT不足，請上調ZONE溫度並回饋工程師 (RMK00568) . 【PMT】1.5.品檢注意！因標準PMT有下修請注意MEK測試 (RMK00568) . 【PMT】1.6.厚板少生產，請領班量測板溫並記錄之 (RMK00568) . 【CIR030 冷藏展示櫃品質要求】板形管制同"各式門板...冷凍櫃"。特別注意！注意頭尾板形（弓形度）不符板形切勿流出 (RMK00626) . 【冷凍展示櫃品質管制】訂單膜厚NOM 底漆≧80％，面漆≧80％。非 NOM 底漆≧80％，面漆≧90%，總 mass ≧90%。 (RMK00626) . 【冷凍展示櫃品質管制】TT≦4 TT，鉛筆≧2H（鑿痕），衝擊＆愛克森≧4，正面漆色差≦1.0，光澤依循標準，背面漆色差比照冰箱側板，MEK≧70 (RMK00626) | 訂單:2508DFD073/005 RCL 無 <生產備註> 事項 | 訂單:2508DFD073/005 CCPK 無 <生產備註> 事項 | 訂單:2508DFD073/005 CGQC <品檢備註> 事項如下 . 【CIR030 冷藏展示櫃品質要求】板形管制同"各式門板...冷凍櫃"。特別注意！注意頭尾板形（弓形度）不符板形切勿流出 (RMK00626) | 訂單:2508DFD073/005 CCQC <品檢備註> 事項如下 . 【PMT】1.1.因為CR厚0.733 mm，TOP 標準PMT以237℃去計算 (RMK-E_CHIN) . 1.本單若塗裝背面漆一律改為REVERSE COATING 例外訂單如下敘述 (RMK00163) . 2.例外訂單為R字頭超低光澤與PVDF (＞25μ)，背面漆可改 NATURE COATING，但搭配底漆避免遮蓋性不佳 (RMK00163) . 【PMT】1.2.CC2計算完後面漆每個ZONE 爐溫各降8℃為最終爐溫 (RMK00568) . 【PMT】1.3.CC2因爐溫各降8℃為最終爐溫，請股長於TEST時 確實量測板溫 (RMK00568) . 【PMT】1.4.若發現PMT不足，請上調ZONE溫度並回饋工程師 (RMK00568) . 【PMT】1.5.品檢注意！因標準PMT有下修請注意MEK測試 (RMK00568) . 【PMT】1.6.厚板少生產，請領班量測板溫並記錄之 (RMK00568) . 【CIR030 冷藏展示櫃品質要求】板形管制同"各式門板...冷凍櫃"。特別注意！注意頭尾板形（弓形度）不符板形切勿流出 (RMK00626) . 【冷凍展示櫃品質管制】訂單膜厚NOM 底漆≧80％，面漆≧80％。非 NOM 底漆≧80％，面漆≧90%，總 mass ≧90%。 (RMK00626) . 【冷凍展示櫃品質管制】TT≦4 TT，鉛筆≧2H（鑿痕），衝擊＆愛克森≧4，正面漆色差≦1.0，光澤依循標準，背面漆色差比照冰箱側板，MEK≧70 (RMK00626) | 訂單:2508DFD073/005 TOL 無 <生產備註> 事項 | 【分切】玲翎曰：母鋼分切成三粒^^/CC1/CC2/^^ <<.E_CHIN 2025/08/28 11:15.>> 【疊放】出口每顆鋼捲貼紅色 " 禁止疊放 " 貼紙，如果有套桶S最多2層^^/CC1/CC2/^^ <<.E_CHIN 2025/08/29 11:44.>> 【PMT】1.1.因為CR厚0.733 mm，TOP 標準PMT以237℃去計算^^/CC1/CC2/CCQC/^^ <<.E_CHIN 2025/08/29 11:44.>> | 訂單 2508DFD073/005 修改記錄如下: 20250822 09:29:02 (24025) 退火碼: >> S1, 用途碼: >> CIR030, 背面標示: >> C008, 訂單背面顏色(五碼): >> BW746, 背面漆膜厚: >> NOM, 背面漆塗漆型式幾塗幾烤: >> 1, 鉻酸鹽: >> Z, 訂單厚度: >> 0.726, 訂單重: >> 20, 重量容許率(下限): >> 10, 重量容許率(上限): >> 10, 訂單寬度: >> 1219, 鍍製方式: >> BC, 鋼捲內徑: >> 610, 鋼捲下限重: >> 4, 鋼捲上限重: >> 4.5, 壓花條件碼: >> -, 表面花紋: >> R, 綠色識別碼: >> -, 印刷輥號: >> -, 產品代碼: >> PPGL, 皮膜碼: >> -, 單位別: >> M, 油品種類: >> Z, 塗油量: >> Z, 包裝代碼: >> D4 , 保護膜碼: >> -, 客戶試片取樣型式: >> -, 調質碼: >> S, 套筒碼: >> E , 規格: >> CGLC-10, 製造標準: >> SYSCO, 表面處理劑種類: >> Z, 表面處理劑塗佈量: >> Z, 伸長率測試: >> N, 硬度測試碼: >> N, 抗拉強度測試: >> N, 降伏強度測試: >> N, 訂單正面顏色(五碼): >> 4W5B6, 正面漆膜厚: >> NOM, 正面漆塗漆型式幾塗幾烤: >> 2, 修邊碼: >> Y, 重量碼: >> AW, 鋼捲捲向: >> I, 鍍層碼: >> AZ070, 20250822 09:57:23 (24025) 鋼捲下限重: 4 >> 3.8, 20250827 14:15:27 (24025) 鋼捲下限重: 3.8 >> 6, 鋼捲上限重: 4.5 >> 8, 20250827 15:10:58 (24025) 訂單寬度: 1219 >> 1224, | *: | [訂單訊息通知] 2025/08/29 10:53:26 AM 訂單訊息通知 (秦大維 >> 通知 >> Lynn Hsu) 訂單訊息 : 提醒！要確認是否要開立品證
PPGI | 2508DFD078/001 | 1. ●依旭台背面（正面漆塗料）發泡黏著性不佳（CC250503），要確認背面是否要發泡● (OFP00739)-{.不符.} 2. 單捲限重檢核 (原料重:10~15, 分切困難:10.00~10.50, 單捲限重:2.50~3.50)(OFP00031)-{.不符.} 3. 表面非平整之色碼解捲易變形需強制業務使用鋼套桶 ( 垃圾桶用E、網紋漆套桶用C ) (正面色碼:RYE922, 套筒碼:E 不符)(OFP00048)-{.不符.} | 1. 部分大陸料含B元素超過CNS規範管制，故請原料CNS規範之訂單不要配大陸料 (OFP00684)-{.不符.} | 1. 方針管制之特殊產品，請設定訂單追蹤以利確實掌握每批生產情況，滾動調整。 (OFP00142)-{.不符.} 2. CQ CR厚度超過0.7MM後要注意CR1與CR2修邊寬度要確認 (OFP00157)-{.不符.} 3. 【提醒】！本單為直立式包裝，嚴禁鍍鋅或烤漆後以STAGGER捲取 (OFP00451)-{.不符.} 4. 【提醒 審單人員】CR≧0.6 要於烤漆備註調降 PMT等相關。★KP抗塵PVDF不受此限 (OFP00509)-{.不符.} 5. ●垃圾桶中絞缺陷發生時也都是CR1軋的，暫指定CR2 試產● (OFP00615)-{.不符.} 6. 部分大陸料含B元素超過CNS規範管制，故請原料CNS規範之訂單不要配大陸料 (OFP00684)-{.不符.} 7. ●依旭台背面（正面漆塗料）發泡黏著性不佳（CC250503），要確認背面是否要發泡● (OFP00739)-{.不符.} 8. 用途別對應選配碼不符 (用途碼:CIR029, 選配碼:- 不符)(OFP00030)-{.不符.} 9. 表面非平整之色碼解捲易變形需強制業務使用鋼套桶 ( 垃圾桶用E、網紋漆套桶用C ) (正面色碼:RYE922, 套筒碼:E 不符)(OFP00048)-{.不符.} | 訂單:2508DFD078/001 CPL <生產備註> 事項如下 . 除HGI/ HGL 訂單邊緣不噴油. 其餘皆側緣噴油 (RMK00285) | 訂單:2508DFD078/001 CR1 <生產備註> 事項如下 . 【專案負責人】RD 何冠霆 (RMK-E_CHIN) . 每組工輥生產之第一顆鋼捲, 檢查振動輥痕或砂輪痕 (RMK00307) | 訂單:2508DFD078/001 CR2 <生產備註> 事項如下 . 【專案負責人】RD 何冠霆 (RMK-E_CHIN) . 每組工輥生產之第一顆鋼捲, 檢查振動輥痕或砂輪痕 (RMK00307) | 訂單:2508DFD078/001 CG1 <生產備註> 事項如下 . 【專案負責人】RD 何冠霆 (RMK-E_CHIN) . 5.鍍層量管制 ? 120 g/m2。 (RMK-E_CHIN) . 4. SKP伸長率≧2.0%，T/L伸長率≧0.20%。 (RMK-E_CHIN) . 3.客戶不允許有鋅痕(Nozzle mark)、垂紋、鋅渣、板面顆粒(鋅渣)、凹點等缺陷，其它外觀品質管制同"松下洗衣機外殼"-烤漆底板家電用途之管制標準。 (RMK-E_CHIN) . 2. NOZZLE熱風溫度280℃以上，NOZZLE GAP愈小且風壓愈小越好 (RMK-E_CHIN) . 1.工輥：上、下工輥 Ra: 0.5-0.8μm--同冰箱側板(烤漆底板)工輥設定。 (RMK-E_CHIN) . 本單於烤漆正背面都塗裝正面漆，因此鍍鋅請管制背面表面品質比照正面 (RMK00363) . 【★鍍層量管制★】若鍍層大於120g/m2，需進行通報與切除 (RMK00695) | 訂單:2508DFD078/001 CG2 <生產備註> 事項如下 . 【專案負責人】RD 何冠霆 (RMK-E_CHIN) . 5.鍍層量管制 ? 120 g/m2。 (RMK-E_CHIN) . 4. SKP伸長率≧2.0%，T/L伸長率≧0.20%。 (RMK-E_CHIN) . 3.客戶不允許有鋅痕(Nozzle mark)、垂紋、鋅渣、板面顆粒(鋅渣)、凹點等缺陷，其它外觀品質管制同"松下洗衣機外殼"-烤漆底板家電用途之管制標準。 (RMK-E_CHIN) . 2. NOZZLE熱風溫度280℃以上，NOZZLE GAP愈小且風壓愈小越好 (RMK-E_CHIN) . 1.工輥：上、下工輥 Ra: 0.5-0.8μm--同冰箱側板(烤漆底板)工輥設定。 (RMK-E_CHIN) . 本單於烤漆正背面都塗裝正面漆，因此鍍鋅請管制背面表面品質比照正面 (RMK00363) . 【★鍍層量管制★】若鍍層大於120g/m2，需進行通報與切除 (RMK00695) | 訂單:2508DFD078/001 CC1 <生產備註> 事項如下 . 【PMT】1.1.因為CR厚0.808 mm，TOP 標準PMT以229℃去計算 (RMK-E_CHIN) . 【專案負責人】RD 何冠霆 (RMK-E_CHIN) . 11. 請勿堆疊(紅色標籤) (RMK-E_CHIN) . 10. CC2若生產過程有T/L打開的情形, 務必通知品檢做紀錄, 必須經過切除或重整後才能放行。 (RMK-E_CHIN) . 9. 外觀(板面顆粒...等)請參照「松下洗衣機外殼PCM」管制標準放行。 (RMK-E_CHIN) . 8. 正面塗佈量目標290±10 (避免光澤異常與目視色差)，客戶無要求管制膜厚，正面/背面總塗佈量≧80%可放行。 (RMK-E_CHIN) . 7. 出口品檢項目：加做「應變痕測試」: 衝艾克森6mm觀察平板處有無應變痕(判定參考缺陷樣本), 以及維持測試 fluting test，頻率: 1次/母鋼。 (RMK-E_CHIN) . 6. 正面漆含骨材，收捲請增加張力，使用高強度紙套筒(18mm代碼E). (RMK-E_CHIN) . 5. 此排程需要 Fluting Test ,張力整平機伸長率須設定0.04～0.06%。 (RMK-E_CHIN) . 4. 背面漆：7Y9A12使用CPH #50μ濾心+ #250鐵濾網，為避免繩紋 底漆(1PU114) R塗裝 / 背面漆(7Y9A12) R塗裝， Thinner 為No 2B。 (RMK-E_CHIN) . 3. 正面漆：RYE922(Rough) 為避免繩紋採R塗裝，Thinner 為No 2B，使用不銹鋼濾網 (#32 mesh)，PMT為230±10℃。 (RMK-E_CHIN) . 2. 底漆：1PU114，使用CP#75μ濾心，R塗裝。 (RMK-E_CHIN) . 1. 線速度40mpm，GI底材請使用表調。 (RMK-E_CHIN) . 冷軋厚度 > 0.8mm 內圈須插入二張瓦楞紙,防止端板印痕.客戶為益大時不可加瓦楞紙 (RMK00059) . 1.本單若塗裝背面漆一律改為REVERSE COATING 例外訂單如下敘述 (RMK00163) . 2.例外訂單為R字頭超低光澤與PVDF (＞25μ)，背面漆可改 NATURE COATING，但搭配底漆避免遮蓋性不佳 (RMK00163) . ★品檢注意！JIS&CNS 訂單必須每滿50噸一定要再做一次TEST (RMK00259) . 【捲取】注意！本單為直立式包裝。禁用STAGGER捲取送包裝！送RCL重處理例外。 (RMK00512) . 【PMT】1.2.CC2計算完後面漆每個ZONE 爐溫各降8℃為最終爐溫 (RMK00568) . 【PMT】1.3.CC2因爐溫各降8℃為最終爐溫，請股長於TEST時 確實量測板溫 (RMK00568) . 【PMT】1.4.若發現PMT不足，請上調ZONE溫度並回饋工程師 (RMK00568) . 【PMT】1.5.品檢注意！因標準PMT有下修請注意MEK測試 (RMK00568) . 【PMT】1.6.厚板少生產，請領班量測板溫並記錄之 (RMK00568) | 訂單:2508DFD078/001 CC2 <生產備註> 事項如下 . 【PMT】1.1.因為CR厚0.808 mm，TOP 標準PMT以229℃去計算 (RMK-E_CHIN) . 【專案負責人】RD 何冠霆 (RMK-E_CHIN) . 11. 請勿堆疊(紅色標籤) (RMK-E_CHIN) . 10. CC2若生產過程有T/L打開的情形, 務必通知品檢做紀錄, 必須經過切除或重整後才能放行。 (RMK-E_CHIN) . 9. 外觀(板面顆粒...等)請參照「松下洗衣機外殼PCM」管制標準放行。 (RMK-E_CHIN) . 8. 正面塗佈量目標290±10 (避免光澤異常與目視色差)，客戶無要求管制膜厚，正面/背面總塗佈量≧80%可放行。 (RMK-E_CHIN) . 7. 出口品檢項目：加做「應變痕測試」: 衝艾克森6mm觀察平板處有無應變痕(判定參考缺陷樣本), 以及維持測試 fluting test，頻率: 1次/母鋼。 (RMK-E_CHIN) . 6. 正面漆含骨材，收捲請增加張力，使用高強度紙套筒(18mm代碼E). (RMK-E_CHIN) . 5. 此排程需要 Fluting Test ,張力整平機伸長率須設定0.04～0.06%。 (RMK-E_CHIN) . 4. 背面漆：7Y9A12使用CPH #50μ濾心+ #250鐵濾網，為避免繩紋 底漆(1PU114) R塗裝 / 背面漆(7Y9A12) R塗裝， Thinner 為No 2B。 (RMK-E_CHIN) . 3. 正面漆：RYE922(Rough) 為避免繩紋採R塗裝，Thinner 為No 2B，使用不銹鋼濾網 (#32 mesh)，PMT為230±10℃。 (RMK-E_CHIN) . 2. 底漆：1PU114，使用CP#75μ濾心，R塗裝。 (RMK-E_CHIN) . 1. 線速度40mpm，GI底材請使用表調。 (RMK-E_CHIN) . 冷軋厚度 > 0.8mm 內圈須插入二張瓦楞紙,防止端板印痕.客戶為益大時不可加瓦楞紙 (RMK00059) . 1.本單若塗裝背面漆一律改為REVERSE COATING 例外訂單如下敘述 (RMK00163) . 2.例外訂單為R字頭超低光澤與PVDF (＞25μ)，背面漆可改 NATURE COATING，但搭配底漆避免遮蓋性不佳 (RMK00163) . 20120627晨會決議 CC2生產 PPGI 時請使用表調 (RMK00191) . ★品檢注意！JIS&CNS 訂單必須每滿50噸一定要再做一次TEST (RMK00259) . 【捲取】注意！本單為直立式包裝。禁用STAGGER捲取送包裝！送RCL重處理例外。 (RMK00512) . 【PMT】1.2.CC2計算完後面漆每個ZONE 爐溫各降8℃為最終爐溫 (RMK00568) . 【PMT】1.3.CC2因爐溫各降8℃為最終爐溫，請股長於TEST時 確實量測板溫 (RMK00568) . 【PMT】1.4.若發現PMT不足，請上調ZONE溫度並回饋工程師 (RMK00568) . 【PMT】1.5.品檢注意！因標準PMT有下修請注意MEK測試 (RMK00568) . 【PMT】1.6.厚板少生產，請領班量測板溫並記錄之 (RMK00568) | 訂單:2508DFD078/001 RCL <生產備註> 事項如下 . 冷軋厚度 > 0.8mm 內圈須插入二張瓦楞紙,防止端板印痕.客戶為益大時不可加瓦楞紙 (RMK00059) . 【捲取】注意！本單為直立式包裝。禁用STAGGER捲取送包裝！送RCL重處理例外。 (RMK00512) | 訂單:2508DFD078/001 CCPK 無 <生產備註> 事項 | 訂單:2508DFD078/001 CGQC <品檢備註> 事項如下 . 本單於烤漆正背面都塗裝正面漆，因此鍍鋅請管制背面表面品質比照正面 (RMK00363) . 【★鍍層量管制★】若鍍層大於120g/m2，需進行通報與切除 (RMK00695) | 訂單:2508DFD078/001 CCQC <品檢備註> 事項如下 . 【PMT】1.1.因為CR厚0.808 mm，TOP 標準PMT以229℃去計算 (RMK-E_CHIN) . 【專案負責人】RD 何冠霆 (RMK-E_CHIN) . 冷軋厚度 > 0.8mm 內圈須插入二張瓦楞紙,防止端板印痕.客戶為益大時不可加瓦楞紙 (RMK00059) . 1.本單若塗裝背面漆一律改為REVERSE COATING 例外訂單如下敘述 (RMK00163) . 2.例外訂單為R字頭超低光澤與PVDF (＞25μ)，背面漆可改 NATURE COATING，但搭配底漆避免遮蓋性不佳 (RMK00163) . ★品檢注意！JIS&CNS 訂單必須每滿50噸一定要再做一次TEST (RMK00259) . 【捲取】注意！本單為直立式包裝。禁用STAGGER捲取送包裝！送RCL重處理例外。 (RMK00512) . 【PMT】1.2.CC2計算完後面漆每個ZONE 爐溫各降8℃為最終爐溫 (RMK00568) . 【PMT】1.3.CC2因爐溫各降8℃為最終爐溫，請股長於TEST時 確實量測板溫 (RMK00568) . 【PMT】1.4.若發現PMT不足，請上調ZONE溫度並回饋工程師 (RMK00568) . 【PMT】1.5.品檢注意！因標準PMT有下修請注意MEK測試 (RMK00568) . 【PMT】1.6.厚板少生產，請領班量測板溫並記錄之 (RMK00568) | 訂單:2508DFD078/001 TOL 無 <生產備註> 事項 | 1.工輥：上、下工輥 Ra: 0.5-0.8μm--同冰箱側板(烤漆底板)工輥設定。^^/CG1/CG2/ <<.E_CHIN 2025/08/29 07:39.>> 2. NOZZLE熱風溫度280℃以上，NOZZLE GAP愈小且風壓愈小越好^^/CG1/CG2/ <<.E_CHIN 2025/08/29 07:40.>> 3.客戶不允許有鋅痕(Nozzle mark)、垂紋、鋅渣、板面顆粒(鋅渣)、凹點等缺陷，其它外觀品質管制同"松下洗衣機外殼"-烤漆底板家電用途之管制標準。^^/CG1/CG2/ <<.E_CHIN 2025/08/29 07:40.>> 4. SKP伸長率≧2.0%，T/L伸長率≧0.20%。^^/CG1/CG2/ <<.E_CHIN 2025/08/29 07:40.>> 5.鍍層量管制 ? 120 g/m2。^^/CG1/CG2/ <<.E_CHIN 2025/08/29 07:40.>> 1. 線速度40mpm，GI底材請使用表調。^^/CC1/CC2/ <<.E_CHIN 2025/08/29 07:47.>> 2. 底漆：1PU114，使用CP#75μ濾心，R塗裝。^^/CC1/CC2/ <<.E_CHIN 2025/08/29 07:48.>> 3. 正面漆：RYE922(Rough) 為避免繩紋採R塗裝，Thinner 為No 2B，使用不銹鋼濾網 (#32 mesh)，PMT為230±10℃。^^/CC1/CC2/ <<.E_CHIN 2025/08/29 07:48.>> 4. 背面漆：7Y9A12使用CPH #50μ濾心+ #250鐵濾網，為避免繩紋 底漆(1PU114) R塗裝 / 背面漆(7Y9A12) R塗裝， Thinner 為No 2B。^^/CC1/CC2/ <<.E_CHIN 2025/08/29 07:48.>> 5. 此排程需要 Fluting Test ,張力整平機伸長率須設定0.04～0.06%。^^/CC1/CC2/ <<.E_CHIN 2025/08/29 07:49.>> 6. 正面漆含骨材，收捲請增加張力，使用高強度紙套筒(18mm代碼E).^^/CC1/CC2/ <<.E_CHIN 2025/08/29 07:49.>> 7. 出口品檢項目：加做「應變痕測試」: 衝艾克森6mm觀察平板處有無應變痕(判定參考缺陷樣本), 以及維持測試 fluting test，頻率: 1次/母鋼。^^/CC1/CC2/ <<.E_CHIN 2025/08/29 07:49.>> 8. 正面塗佈量目標290±10 (避免光澤異常與目視色差)，客戶無要求管制膜厚，正面/背面總塗佈量≧80%可放行。^^/CC1/CC2/ <<.E_CHIN 2025/08/29 07:50.>> 9. 外觀(板面顆粒...等)請參照「松下洗衣機外殼PCM」管制標準放行。^^/CC1/CC2/ <<.E_CHIN 2025/08/29 07:57.>> 10. CC2若生產過程有T/L打開的情形, 務必通知品檢做紀錄, 必須經過切除或重整後才能放行。^^/CC1/CC2/ <<.E_CHIN 2025/08/29 07:57.>> 11. 請勿堆疊(紅色標籤)^^/CC1/CC2/MKT/ <<.E_CHIN 2025/08/29 07:58.>> 【專案負責人】RD 何冠霆^^/CR1/CR2/CG1/CG2/CC1/CC2/CCQC/ <<.E_CHIN 2025/08/29 07:59.>> 【PMT】1.1.因為CR厚0.808 mm，TOP 標準PMT以229℃去計算^^/CC1/CC2/CCQC/^^ <<.E_CHIN 2025/08/29 08:00.>> | 訂單 2508DFD078/001 修改記錄如下: 20250825 17:49:07 (24020) 退火碼: >> S1, 用途碼: >> CIR029, 背面標示: >> S000, 訂單背面顏色(五碼): >> 7Y9A1, 背面漆膜厚: >> NOM, 背面漆塗漆型式幾塗幾烤: >> 2, 鉻酸鹽: >> Z, 訂單厚度: >> 0.8, 訂單重: >> 10, 重量容許率(下限): >> 10, 重量容許率(上限): >> 10, 訂單寬度: >> 740, 鍍製方式: >> BC, 鋼捲內徑: >> 508, 鋼捲下限重: >> 2.5, 鋼捲上限重: >> 3.5, 壓花條件碼: >> -, 表面花紋: >> Z, 綠色識別碼: >> -, 印刷輥號: >> -, 產品代碼: >> PPGI, 皮膜碼: >> -, 單位別: >> M, 油品種類: >> Z, 塗油量: >> Z, 包裝代碼: >> D7 , 保護膜碼: >> -, 客戶試片取樣型式: >> -, 調質碼: >> S, 套筒碼: >> E , 規格: >> CGCC-10, 製造標準: >> CNS, 表面處理劑種類: >> Z, 表面處理劑塗佈量: >> Z, 伸長率測試: >> Y, 硬度測試碼: >> Y, 抗拉強度測試: >> Y, 降伏強度測試: >> Y, 厚度變異: >> 0, 訂單正面顏色(五碼): >> RYE92, 正面漆膜厚: >> 25, 正面漆塗漆型式幾塗幾烤: >> 2, 修邊碼: >> Y, 重量碼: >> AW, 鋼捲捲向: >> O, 鍍層碼: >> Z08, | *:
TPPAL | 2508DLD001/001 | 1. 鋁板代工！向客戶確認烤漆後可否 STAGGER捲取 (OFP00682)-{.不符.} 2. 避免客戶下單用途別與色碼不符 (用途碼:COA020, 正面色碼:NBW7YS 不符)(OFP00029)-{.不符.} |  | 1. PPSUS&PPAL 單位長度(M/T)要自己算完後修改 SOP內容。RD洗衣機外殼用可用 -0.04～0 去算 (OFP00649)-{.不符.} 2. 鋁板代工！向客戶確認烤漆後可否 STAGGER捲取 (OFP00682)-{.不符.} 3. 鋁板代工鋼捲需：1.計算單位長度。2.於訂單追蹤中提醒"本單寬度 XXX請使用加寬套桶" (OFP00714)-{.不符.} | 訂單:2508DLD001/001 CPL 無 <生產備註> 事項 | 訂單:2508DLD001/001 CR1 無 <生產備註> 事項 | 訂單:2508DLD001/001 CR2 無 <生產備註> 事項 | 訂單:2508DLD001/001 CG1 無 <生產備註> 事項 | 訂單:2508DLD001/001 CG2 無 <生產備註> 事項 | 訂單:2508DLD001/001 CC1 <生產備註> 事項如下 . 【套桶選用注意】因 STAGGER捲取，因此必須使用比訂單寬度寬的套桶 (RMK-E_CHIN) . 6.請CC2出口要加內圈襯套&外側護板,不可疊放(貼紅色標籤)。 (RMK-E_CHIN) . 5.為避免邊緣鼓起，烤漆出口以stagger收捲。 (RMK-E_CHIN) . 4.6.Clear FER062有含骨材，濾心125μ，塗裝黏度：先以原液塗裝視塗裝板面狀況作調整，稀釋Thinner為KP No.7。 (RMK-E_CHIN) . 4.5.Printer Head 4 塗裝clear FER062,PMT設定為250±10℃, Clear塗佈量目標95%以上 (RMK-E_CHIN) . 4.4.Printer Head 2 印刷深柚木紋圖案 (NBT70S). (RMK-E_CHIN) . 4.3.Base 2輥R塗裝，濾心50μ，Thinner KP No.7，PMT設定為250±10℃ (RMK-E_CHIN) . 4.2.張力&T/L:由CC2依經驗設定(鋁板相當於1/3 CQ鋼板強度) ，印刷成品比rough matt追加張力值。 (RMK-E_CHIN) . 4.1.第2pass: 線速: 40mpm (RMK-E_CHIN) . 3.4.c.為避免邊緣鼓起，烤漆出口以stagger收捲。 (RMK-E_CHIN) . 3.3.b.張力&T/L:由CC2依經驗設定(鋁板相當於1/3 CQ鋼板強度) (RMK-E_CHIN) . 3.2.a.面漆: Primer 1PUP02, 使用KP No.7 thinner, 塗佈量目標≧100%以上. (RMK-E_CHIN) . 3.1.第1Pass: 線速: 40mpm (塗正面Primer, 背面不塗漆) (RMK-E_CHIN) . 2.本製程2Pass生產： (RMK-E_CHIN) . 1.客戶提供之鋁捲原料投入生產，出、入口鋼捲請勿撞傷,全程要加內圈襯套&外側護板。 (RMK-E_CHIN) . 【計算PMT的CR厚度】1/3=0.333 mm (RMK-E_CHIN) . 【公差說明】本底材規格公差（厚度與寬度）依據 CNS 2253 H3025，因為代工故若有超出公差者請回饋TED (RMK-E_CHIN) . 【套桶選用注意】因 STAGGER捲取，因此必須使用比訂單寬度寬的套桶 (RMK-E_CHIN) . 請勿堆疊 (RMK00638) . 【入口】鋁捲原料拆包時幫忙檢查外觀有無損傷？ (RMK00711) . 【入口】搬運時請務必加襯套(內圈 & 外側緣)，請小心輕放 (RMK00711) . 【小心輕放】客戶提供之鋁捲原料投入生產，出、入口鋼捲請小心輕放 (RMK00711) . 【單位長度】因鋁捲為客戶提供，因此單位長度為參考用。單若有超出範圍請回饋 TDCC (RMK00711) . 【★轉換CR 厚度特別注意★】鋁板密度（2.7）約鋼鐵（7.85）的1/3倍，因此張力與PMT CR以 "訂單厚度/3" mm 計算 (RMK00711) . 【品質管制】和桑新產品"印刷天花板"品質管制同印刷室內隔間。(因和桑以一般印刷室內隔間 TEST OK） (RMK00711) . 【堆疊】請勿堆疊 (RMK00711) . 【★邊緣品質特別注意★】之前客戶的鋁板板邊毛邊太大又有鋁殘絲, 導致收捲之後邊緣翹起, APR輥面受傷 (RMK00711) . 【捲取】依2406DLD001/001生產經驗 ，客戶修邊過量把edge drop修沒了。容易烤漆後收捲發生鼓起，因此出口一律以 STAGGER捲取 (RMK00711) . 【加寬套桶】因鋁捲使用 STAGGER 捲取，因此需使用加寬套桶 (RMK00711) . 【★單位長度注意★】TPPAL鋁板代工不管制單位重量長度 m/t，但是膜厚依然依放行標準！ (RMK00716) . 1.客戶提供之鋁捲原料投入生產，出、入口鋼捲請勿撞傷,全程要加內圈襯套&外側護板。 (RMK00729) . 2.本製程2Pass生產： (RMK00729) . 3.1.第1Pass: 線速: 40mpm (塗正面Primer, 背面不塗漆) (RMK00729) . 3.2.a.面漆: Primer 1PUP02, 使用KP No.7 thinner, 塗佈量目標≧100%以上. (RMK00729) . 3.3.b.張力&T/L:由CC2依經驗設定(鋁板相當於1/3 CQ鋼板強度) (RMK00729) . 3.4.c.為避免邊緣鼓起，烤漆出口以stagger收捲。 (RMK00729) . 4.1.第2pass: 線速: 40mpm (RMK00729) . 4.2.張力&T/L:由CC2依經驗設定(鋁板相當於1/3 CQ鋼板強度) ，印刷成品比rough matt追加張力值。 (RMK00729) . 4.3.Base 2輥R塗裝，濾心50μ，Thinner KP No.7，PMT設定為250±10℃ (RMK00729) . 4.4.Printer Head 2 印刷深柚木紋圖案 (NBT70S). (RMK00729) . 4.5.Printer Head 4 塗裝clear FER062,PMT設定為250±10℃, Clear塗佈量目標95%以上 (RMK00729) . 4.6.Clear FER062有含骨材，濾心125μ，塗裝黏度：先以原液塗裝視塗裝板面狀況作調整，稀釋Thinner為KP No.7。 (RMK00729) . 5.為避免邊緣鼓起，烤漆出口以stagger收捲。 (RMK00729) . 6.請CC2出口要加內圈襯套&外側護板,不可疊放(貼紅色標籤)。 (RMK00729) | 訂單:2508DLD001/001 CC2 <生產備註> 事項如下 . 【套桶選用注意】因 STAGGER捲取，因此必須使用比訂單寬度寬的套桶 (RMK-E_CHIN) . 6.請CC2出口要加內圈襯套&外側護板,不可疊放(貼紅色標籤)。 (RMK-E_CHIN) . 5.為避免邊緣鼓起，烤漆出口以stagger收捲。 (RMK-E_CHIN) . 4.6.Clear FER062有含骨材，濾心125μ，塗裝黏度：先以原液塗裝視塗裝板面狀況作調整，稀釋Thinner為KP No.7。 (RMK-E_CHIN) . 4.5.Printer Head 4 塗裝clear FER062,PMT設定為250±10℃, Clear塗佈量目標95%以上 (RMK-E_CHIN) . 4.4.Printer Head 2 印刷深柚木紋圖案 (NBT70S). (RMK-E_CHIN) . 4.3.Base 2輥R塗裝，濾心50μ，Thinner KP No.7，PMT設定為250±10℃ (RMK-E_CHIN) . 4.2.張力&T/L:由CC2依經驗設定(鋁板相當於1/3 CQ鋼板強度) ，印刷成品比rough matt追加張力值。 (RMK-E_CHIN) . 4.1.第2pass: 線速: 40mpm (RMK-E_CHIN) . 3.4.c.為避免邊緣鼓起，烤漆出口以stagger收捲。 (RMK-E_CHIN) . 3.3.b.張力&T/L:由CC2依經驗設定(鋁板相當於1/3 CQ鋼板強度) (RMK-E_CHIN) . 3.2.a.面漆: Primer 1PUP02, 使用KP No.7 thinner, 塗佈量目標≧100%以上. (RMK-E_CHIN) . 3.1.第1Pass: 線速: 40mpm (塗正面Primer, 背面不塗漆) (RMK-E_CHIN) . 2.本製程2Pass生產： (RMK-E_CHIN) . 1.客戶提供之鋁捲原料投入生產，出、入口鋼捲請勿撞傷,全程要加內圈襯套&外側護板。 (RMK-E_CHIN) . 【計算PMT的CR厚度】1/3=0.333 mm (RMK-E_CHIN) . 【公差說明】本底材規格公差（厚度與寬度）依據 CNS 2253 H3025，因為代工故若有超出公差者請回饋TED (RMK-E_CHIN) . 【套桶選用注意】因 STAGGER捲取，因此必須使用比訂單寬度寬的套桶 (RMK-E_CHIN) . 請勿堆疊 (RMK00638) . 【入口】鋁捲原料拆包時幫忙檢查外觀有無損傷？ (RMK00711) . 【入口】搬運時請務必加襯套(內圈 & 外側緣)，請小心輕放 (RMK00711) . 【小心輕放】客戶提供之鋁捲原料投入生產，出、入口鋼捲請小心輕放 (RMK00711) . 【單位長度】因鋁捲為客戶提供，因此單位長度為參考用。單若有超出範圍請回饋 TDCC (RMK00711) . 【★轉換CR 厚度特別注意★】鋁板密度（2.7）約鋼鐵（7.85）的1/3倍，因此張力與PMT CR以 "訂單厚度/3" mm 計算 (RMK00711) . 【品質管制】和桑新產品"印刷天花板"品質管制同印刷室內隔間。(因和桑以一般印刷室內隔間 TEST OK） (RMK00711) . 【堆疊】請勿堆疊 (RMK00711) . 【★邊緣品質特別注意★】之前客戶的鋁板板邊毛邊太大又有鋁殘絲, 導致收捲之後邊緣翹起, APR輥面受傷 (RMK00711) . 【捲取】依2406DLD001/001生產經驗 ，客戶修邊過量把edge drop修沒了。容易烤漆後收捲發生鼓起，因此出口一律以 STAGGER捲取 (RMK00711) . 【加寬套桶】因鋁捲使用 STAGGER 捲取，因此需使用加寬套桶 (RMK00711) . 【★單位長度注意★】TPPAL鋁板代工不管制單位重量長度 m/t，但是膜厚依然依放行標準！ (RMK00716) . 1.客戶提供之鋁捲原料投入生產，出、入口鋼捲請勿撞傷,全程要加內圈襯套&外側護板。 (RMK00729) . 2.本製程2Pass生產： (RMK00729) . 3.1.第1Pass: 線速: 40mpm (塗正面Primer, 背面不塗漆) (RMK00729) . 3.2.a.面漆: Primer 1PUP02, 使用KP No.7 thinner, 塗佈量目標≧100%以上. (RMK00729) . 3.3.b.張力&T/L:由CC2依經驗設定(鋁板相當於1/3 CQ鋼板強度) (RMK00729) . 3.4.c.為避免邊緣鼓起，烤漆出口以stagger收捲。 (RMK00729) . 4.1.第2pass: 線速: 40mpm (RMK00729) . 4.2.張力&T/L:由CC2依經驗設定(鋁板相當於1/3 CQ鋼板強度) ，印刷成品比rough matt追加張力值。 (RMK00729) . 4.3.Base 2輥R塗裝，濾心50μ，Thinner KP No.7，PMT設定為250±10℃ (RMK00729) . 4.4.Printer Head 2 印刷深柚木紋圖案 (NBT70S). (RMK00729) . 4.5.Printer Head 4 塗裝clear FER062,PMT設定為250±10℃, Clear塗佈量目標95%以上 (RMK00729) . 4.6.Clear FER062有含骨材，濾心125μ，塗裝黏度：先以原液塗裝視塗裝板面狀況作調整，稀釋Thinner為KP No.7。 (RMK00729) . 5.為避免邊緣鼓起，烤漆出口以stagger收捲。 (RMK00729) . 6.請CC2出口要加內圈襯套&外側護板,不可疊放(貼紅色標籤)。 (RMK00729) | 訂單:2508DLD001/001 RCL 無 <生產備註> 事項 | 訂單:2508DLD001/001 CCPK <生產備註> 事項如下 . 請勿堆疊 (RMK00638) | 訂單:2508DLD001/001 CGQC 無 <品檢備註> 事項 | 訂單:2508DLD001/001 CCQC <品檢備註> 事項如下 . 【套桶選用注意】因 STAGGER捲取，因此必須使用比訂單寬度寬的套桶 (RMK-E_CHIN) . 6.請CC2出口要加內圈襯套&外側護板,不可疊放(貼紅色標籤)。 (RMK-E_CHIN) . 5.為避免邊緣鼓起，烤漆出口以stagger收捲。 (RMK-E_CHIN) . 4.6.Clear FER062有含骨材，濾心125μ，塗裝黏度：先以原液塗裝視塗裝板面狀況作調整，稀釋Thinner為KP No.7。 (RMK-E_CHIN) . 4.5.Printer Head 4 塗裝clear FER062,PMT設定為250±10℃, Clear塗佈量目標95%以上 (RMK-E_CHIN) . 4.4.Printer Head 2 印刷深柚木紋圖案 (NBT70S). (RMK-E_CHIN) . 4.3.Base 2輥R塗裝，濾心50μ，Thinner KP No.7，PMT設定為250±10℃ (RMK-E_CHIN) . 4.2.張力&T/L:由CC2依經驗設定(鋁板相當於1/3 CQ鋼板強度) ，印刷成品比rough matt追加張力值。 (RMK-E_CHIN) . 4.1.第2pass: 線速: 40mpm (RMK-E_CHIN) . 3.4.c.為避免邊緣鼓起，烤漆出口以stagger收捲。 (RMK-E_CHIN) . 3.3.b.張力&T/L:由CC2依經驗設定(鋁板相當於1/3 CQ鋼板強度) (RMK-E_CHIN) . 3.2.a.面漆: Primer 1PUP02, 使用KP No.7 thinner, 塗佈量目標≧100%以上. (RMK-E_CHIN) . 3.1.第1Pass: 線速: 40mpm (塗正面Primer, 背面不塗漆) (RMK-E_CHIN) . 2.本製程2Pass生產： (RMK-E_CHIN) . 1.客戶提供之鋁捲原料投入生產，出、入口鋼捲請勿撞傷,全程要加內圈襯套&外側護板。 (RMK-E_CHIN) . 【公差說明】本底材規格公差（厚度與寬度）依據 CNS 2253 H3025，因為代工故若有超出公差者請回饋TED (RMK-E_CHIN) . 【套桶選用注意】因 STAGGER捲取，因此必須使用比訂單寬度寬的套桶 (RMK-E_CHIN) . 請勿堆疊 (RMK00638) . 【入口】鋁捲原料拆包時幫忙檢查外觀有無損傷？ (RMK00711) . 【入口】搬運時請務必加襯套(內圈 & 外側緣)，請小心輕放 (RMK00711) . 【小心輕放】客戶提供之鋁捲原料投入生產，出、入口鋼捲請小心輕放 (RMK00711) . 【單位長度】因鋁捲為客戶提供，因此單位長度為參考用。單若有超出範圍請回饋 TDCC (RMK00711) . 【★轉換CR 厚度特別注意★】鋁板密度（2.7）約鋼鐵（7.85）的1/3倍，因此張力與PMT CR以 "訂單厚度/3" mm 計算 (RMK00711) . 【品質管制】和桑新產品"印刷天花板"品質管制同印刷室內隔間。(因和桑以一般印刷室內隔間 TEST OK） (RMK00711) . 【堆疊】請勿堆疊 (RMK00711) . 【★邊緣品質特別注意★】之前客戶的鋁板板邊毛邊太大又有鋁殘絲, 導致收捲之後邊緣翹起, APR輥面受傷 (RMK00711) . 【捲取】依2406DLD001/001生產經驗 ，客戶修邊過量把edge drop修沒了。容易烤漆後收捲發生鼓起，因此出口一律以 STAGGER捲取 (RMK00711) . 【加寬套桶】因鋁捲使用 STAGGER 捲取，因此需使用加寬套桶 (RMK00711) . 【★單位長度注意★】TPPAL鋁板代工不管制單位重量長度 m/t，但是膜厚依然依放行標準！ (RMK00716) . 1.客戶提供之鋁捲原料投入生產，出、入口鋼捲請勿撞傷,全程要加內圈襯套&外側護板。 (RMK00729) . 2.本製程2Pass生產： (RMK00729) . 3.1.第1Pass: 線速: 40mpm (塗正面Primer, 背面不塗漆) (RMK00729) . 3.2.a.面漆: Primer 1PUP02, 使用KP No.7 thinner, 塗佈量目標≧100%以上. (RMK00729) . 3.3.b.張力&T/L:由CC2依經驗設定(鋁板相當於1/3 CQ鋼板強度) (RMK00729) . 3.4.c.為避免邊緣鼓起，烤漆出口以stagger收捲。 (RMK00729) . 4.1.第2pass: 線速: 40mpm (RMK00729) . 4.2.張力&T/L:由CC2依經驗設定(鋁板相當於1/3 CQ鋼板強度) ，印刷成品比rough matt追加張力值。 (RMK00729) . 4.3.Base 2輥R塗裝，濾心50μ，Thinner KP No.7，PMT設定為250±10℃ (RMK00729) . 4.4.Printer Head 2 印刷深柚木紋圖案 (NBT70S). (RMK00729) . 4.5.Printer Head 4 塗裝clear FER062,PMT設定為250±10℃, Clear塗佈量目標95%以上 (RMK00729) . 4.6.Clear FER062有含骨材，濾心125μ，塗裝黏度：先以原液塗裝視塗裝板面狀況作調整，稀釋Thinner為KP No.7。 (RMK00729) . 5.為避免邊緣鼓起，烤漆出口以stagger收捲。 (RMK00729) . 6.請CC2出口要加內圈襯套&外側護板,不可疊放(貼紅色標籤)。 (RMK00729) | 訂單:2508DLD001/001 TOL 無 <生產備註> 事項 | 【套桶選用注意】因 STAGGER捲取，因此必須使用比訂單寬度寬的套桶 ^^/CC1/CC2/CCQC/^^ <<.E_CHIN 2025/08/06 15:41.>> 【公差說明】本底材規格公差（厚度與寬度）依據 CNS 2253 H3025，因為代工故若有超出公差者請回饋TED^^/CC1/CC2/CCQC/^^ <<.E_CHIN 2025/08/06 15:41.>> 【計算PMT的CR厚度】1/3=0.333 mm^^/CC1/CC2/ <<.E_CHIN 2025/08/06 15:43.>> 1.客戶提供之鋁捲原料投入生產，出、入口鋼捲請勿撞傷,全程要加內圈襯套&外側護板。^^/CC1/CC2/CCQC/^^ <<.E_CHIN 2025/08/06 16:02.>> 2.本製程2Pass生產：^^/CC1/CC2/CCQC/^^ <<.E_CHIN 2025/08/06 16:02.>> 3.1.第1Pass: 線速: 40mpm (塗正面Primer, 背面不塗漆)^^/CC1/CC2/CCQC/^^ <<.E_CHIN 2025/08/06 16:02.>> 3.2.a.面漆: Primer 1PUP02, 使用KP No.7 thinner, 塗佈量目標≧100%以上.^^/CC1/CC2/CCQC/^^ <<.E_CHIN 2025/08/06 16:02.>> 3.3.b.張力&T/L:由CC2依經驗設定(鋁板相當於1/3 CQ鋼板強度)^^/CC1/CC2/CCQC/^^ <<.E_CHIN 2025/08/06 16:03.>> 3.4.c.為避免邊緣鼓起，烤漆出口以stagger收捲。^^/CC1/CC2/CCQC/^^ <<.E_CHIN 2025/08/06 16:03.>> 4.1.第2pass: 線速: 40mpm^^/CC1/CC2/CCQC/^^ <<.E_CHIN 2025/08/06 16:03.>> 4.2.張力&T/L:由CC2依經驗設定(鋁板相當於1/3 CQ鋼板強度) ，印刷成品比rough matt追加張力值。^^/CC1/CC2/CCQC/^^ <<.E_CHIN 2025/08/06 16:03.>> 4.3.Base 2輥R塗裝，濾心50μ，Thinner KP No.7，PMT設定為250±10℃^^/CC1/CC2/CCQC/^^ <<.E_CHIN 2025/08/06 16:10.>> 4.4.Printer Head 2 印刷深柚木紋圖案 (NBT70S).^^/CC1/CC2/CCQC/^^ <<.E_CHIN 2025/08/06 16:10.>> 4.5.Printer Head 4 塗裝clear FER062,PMT設定為250±10℃, Clear塗佈量目標95%以上^^/CC1/CC2/CCQC/^^ <<.E_CHIN 2025/08/06 16:10.>> 4.6.Clear FER062有含骨材，濾心125μ，塗裝黏度：先以原液塗裝視塗裝板面狀況作調整，稀釋Thinner為KP No.7。^^/CC1/CC2/CCQC/^^ <<.E_CHIN 2025/08/06 16:11.>> 5.為避免邊緣鼓起，烤漆出口以stagger收捲。^^/CC1/CC2/CCQC/^^ <<.E_CHIN 2025/08/06 16:11.>> 6.請CC2出口要加內圈襯套&外側護板,不可疊放(貼紅色標籤)。^^/CC1/CC2/CCQC/MKT/ <<.E_CHIN 2025/08/07 08:56.>> 【套桶選用注意】因 STAGGER捲取，因此必須使用比訂單寬度寬的套桶 ^^/CC1/CC2/CCQC/^^ <<.E_CHIN 2025/08/06 16:12.>> | 訂單 2508DLD001/001 修改記錄如下: 20250805 08:59:08 (25028) 退火碼: >> S1, 用途碼: >> COA020, 背面標示: >> S000, 訂單背面顏色(五碼): >> BW73X, 背面漆膜厚: >> 15, 背面漆塗漆型式幾塗幾烤: >> 2, 鉻酸鹽: >> Z, 訂單厚度: >> 1, 訂單重: >> 4, 重量容許率(下限): >> 10, 重量容許率(上限): >> 10, 訂單寬度: >> 1219, 鍍製方式: >> BC, 鋼捲內徑: >> 508, 鋼捲下限重: >> 1.5, 鋼捲上限重: >> 2, 壓花條件碼: >> -, 表面花紋: >> -, 綠色識別碼: >> -, 印刷輥號: >> F44-C1300, 產品代碼: >> TPPAL, 皮膜碼: >> -, 單位別: >> M, 油品種類: >> Z, 塗油量: >> Z, 包裝代碼: >> D2 , 保護膜碼: >> -, 客戶試片取樣型式: >> -, 調質碼: >> -, 套筒碼: >> S , 規格: >> CALC-20, 製造標準: >> SYSCO, 表面處理劑種類: >> -, 表面處理劑塗佈量: >> -, 伸長率測試: >> N, 硬度測試碼: >> N, 抗拉強度測試: >> N, 降伏強度測試: >> N, 訂單正面顏色(五碼): >> NBW7Y, 正面漆膜厚: >> NOM, 正面漆塗漆型式幾塗幾烤: >> 2, 修邊碼: >> N, 重量碼: >> AW, 鋼捲捲向: >> I, 鍍層碼: >> -, |  | [訂單訊息通知] 2025/08/05 下午 01:09:19 *** (陳翰宇 >> 通知 >> Winnie Chang, Emily Hong, XinYi Wu, Edwy Chin, YuLung Kung, B.S. Wan, Y.L. Liu, Julian Liu, Sony Su, YunTung Li) 訊息 : 此項次鋁捲代工為"中鋁"的鋁捲
TPPAL | 2508DLD001/002 | 1. 鋁板代工！向客戶確認烤漆後可否 STAGGER捲取 (OFP00682)-{.不符.} 2. 避免客戶下單用途別與色碼不符 (用途碼:COA020, 正面色碼:NBW39S 不符)(OFP00029)-{.不符.} |  | 1. PPSUS&PPAL 單位長度(M/T)要自己算完後修改 SOP內容。RD洗衣機外殼用可用 -0.04～0 去算 (OFP00649)-{.不符.} 2. 鋁板代工！向客戶確認烤漆後可否 STAGGER捲取 (OFP00682)-{.不符.} 3. 鋁板代工鋼捲需：1.計算單位長度。2.於訂單追蹤中提醒"本單寬度 XXX請使用加寬套桶" (OFP00714)-{.不符.} | 訂單:2508DLD001/002 CPL 無 <生產備註> 事項 | 訂單:2508DLD001/002 CR1 無 <生產備註> 事項 | 訂單:2508DLD001/002 CR2 無 <生產備註> 事項 | 訂單:2508DLD001/002 CG1 無 <生產備註> 事項 | 訂單:2508DLD001/002 CG2 無 <生產備註> 事項 | 訂單:2508DLD001/002 CC1 <生產備註> 事項如下 . 1.9.出口鋼捲請貼“禁止疊放”紅色標籤。 (RMK-E_CHIN) . 1.8.為避免邊緣鼓起，烤漆出口以stagger收捲。 (RMK-E_CHIN) . 1.7.Clear稀釋Thinner No.2B，濾心125μ。 (RMK-E_CHIN) . 1.6. 1E6172 Clear有含骨材，塗裝黏度：先以原液塗裝視塗裝板面狀況作調整。 (RMK-E_CHIN) . 1.5. Printer Head 4 塗裝1E6172，PMT設定為232℃。 (RMK-E_CHIN) . 1.4. Printer Head 2 印刷黃柚木紋圖案 (NBT39S)。 (RMK-E_CHIN) . 1.3. Base 以2輥R塗裝，濾心50μ，Thinner No.2B，粘度50±10”，PMT設定為232℃ (RMK-E_CHIN) . 1.2.鋁板收捲張力以「同厚度鋼板的1/3」為設定值，印刷產品比照rough matt追加張力值 (RMK-E_CHIN) . 1.1. (RMK-E_CHIN) . 1pass生產，線速: 40mpm 印刷輥號: F44-C1300 (RMK-E_CHIN) . 請勿堆疊 (RMK00638) . 【入口】鋁捲原料拆包時幫忙檢查外觀有無損傷？ (RMK00711) . 【入口】搬運時請務必加襯套(內圈 & 外側緣)，請小心輕放 (RMK00711) . 【小心輕放】客戶提供之鋁捲原料投入生產，出、入口鋼捲請小心輕放 (RMK00711) . 【單位長度】因鋁捲為客戶提供，因此單位長度為參考用。單若有超出範圍請回饋 TDCC (RMK00711) . 【★轉換CR 厚度特別注意★】鋁板密度（2.7）約鋼鐵（7.85）的1/3倍，因此張力與PMT CR以 "訂單厚度/3" mm 計算 (RMK00711) . 【品質管制】和桑新產品"印刷天花板"品質管制同印刷室內隔間。(因和桑以一般印刷室內隔間 TEST OK） (RMK00711) . 【堆疊】請勿堆疊 (RMK00711) . 【★邊緣品質特別注意★】之前客戶的鋁板板邊毛邊太大又有鋁殘絲, 導致收捲之後邊緣翹起, APR輥面受傷 (RMK00711) . 【捲取】依2406DLD001/001生產經驗 ，客戶修邊過量把edge drop修沒了。容易烤漆後收捲發生鼓起，因此出口一律以 STAGGER捲取 (RMK00711) . 【加寬套桶】因鋁捲使用 STAGGER 捲取，因此需使用加寬套桶 (RMK00711) . 【★單位長度注意★】TPPAL鋁板代工不管制單位重量長度 m/t，但是膜厚依然依放行標準！ (RMK00716) . 1. 1pass生產，線速: 40mpm 印刷輥號: F44-C1300 (RMK00730) . 2.生產時需塗裝前處理劑。 (RMK00730) . 3.鋁板收捲張力以「同厚度鋼板的1/3」為設定值，印刷產品比照rough matt追加張力值。 (RMK00730) . 4. Base 以2輥R塗裝，濾心50μ，Thinner No.2B，粘度50±10”，PMT設定為232℃ (RMK00730) . 5.Printer Head 2 印刷黃柚木紋圖案 (NBT39S)。 (RMK00730) . 6.Printer Head 4 塗裝1E6172，PMT設定為232℃。 (RMK00730) . 7.1E6172 Clear有含骨材，塗裝黏度：先以原液塗裝視塗裝板面狀況作調整。 (RMK00730) . 8.Clear稀釋Thinner No.2B，濾心125μ (RMK00730) . 9.為避免邊緣鼓起，烤漆出口以stagger收捲。 (RMK00730) . 10.出口鋼捲請貼“禁止疊放”紅色標籤。 (RMK00730) | 訂單:2508DLD001/002 CC2 <生產備註> 事項如下 . 1.9.出口鋼捲請貼“禁止疊放”紅色標籤。 (RMK-E_CHIN) . 1.8.為避免邊緣鼓起，烤漆出口以stagger收捲。 (RMK-E_CHIN) . 1.7.Clear稀釋Thinner No.2B，濾心125μ。 (RMK-E_CHIN) . 1.6. 1E6172 Clear有含骨材，塗裝黏度：先以原液塗裝視塗裝板面狀況作調整。 (RMK-E_CHIN) . 1.5. Printer Head 4 塗裝1E6172，PMT設定為232℃。 (RMK-E_CHIN) . 1.4. Printer Head 2 印刷黃柚木紋圖案 (NBT39S)。 (RMK-E_CHIN) . 1.3. Base 以2輥R塗裝，濾心50μ，Thinner No.2B，粘度50±10”，PMT設定為232℃ (RMK-E_CHIN) . 1.2.鋁板收捲張力以「同厚度鋼板的1/3」為設定值，印刷產品比照rough matt追加張力值 (RMK-E_CHIN) . 1.1. (RMK-E_CHIN) . 1pass生產，線速: 40mpm 印刷輥號: F44-C1300 (RMK-E_CHIN) . 請勿堆疊 (RMK00638) . 【入口】鋁捲原料拆包時幫忙檢查外觀有無損傷？ (RMK00711) . 【入口】搬運時請務必加襯套(內圈 & 外側緣)，請小心輕放 (RMK00711) . 【小心輕放】客戶提供之鋁捲原料投入生產，出、入口鋼捲請小心輕放 (RMK00711) . 【單位長度】因鋁捲為客戶提供，因此單位長度為參考用。單若有超出範圍請回饋 TDCC (RMK00711) . 【★轉換CR 厚度特別注意★】鋁板密度（2.7）約鋼鐵（7.85）的1/3倍，因此張力與PMT CR以 "訂單厚度/3" mm 計算 (RMK00711) . 【品質管制】和桑新產品"印刷天花板"品質管制同印刷室內隔間。(因和桑以一般印刷室內隔間 TEST OK） (RMK00711) . 【堆疊】請勿堆疊 (RMK00711) . 【★邊緣品質特別注意★】之前客戶的鋁板板邊毛邊太大又有鋁殘絲, 導致收捲之後邊緣翹起, APR輥面受傷 (RMK00711) . 【捲取】依2406DLD001/001生產經驗 ，客戶修邊過量把edge drop修沒了。容易烤漆後收捲發生鼓起，因此出口一律以 STAGGER捲取 (RMK00711) . 【加寬套桶】因鋁捲使用 STAGGER 捲取，因此需使用加寬套桶 (RMK00711) . 【★單位長度注意★】TPPAL鋁板代工不管制單位重量長度 m/t，但是膜厚依然依放行標準！ (RMK00716) . 1. 1pass生產，線速: 40mpm 印刷輥號: F44-C1300 (RMK00730) . 2.生產時需塗裝前處理劑。 (RMK00730) . 3.鋁板收捲張力以「同厚度鋼板的1/3」為設定值，印刷產品比照rough matt追加張力值。 (RMK00730) . 4. Base 以2輥R塗裝，濾心50μ，Thinner No.2B，粘度50±10”，PMT設定為232℃ (RMK00730) . 5.Printer Head 2 印刷黃柚木紋圖案 (NBT39S)。 (RMK00730) . 6.Printer Head 4 塗裝1E6172，PMT設定為232℃。 (RMK00730) . 7.1E6172 Clear有含骨材，塗裝黏度：先以原液塗裝視塗裝板面狀況作調整。 (RMK00730) . 8.Clear稀釋Thinner No.2B，濾心125μ (RMK00730) . 9.為避免邊緣鼓起，烤漆出口以stagger收捲。 (RMK00730) . 10.出口鋼捲請貼“禁止疊放”紅色標籤。 (RMK00730) | 訂單:2508DLD001/002 RCL 無 <生產備註> 事項 | 訂單:2508DLD001/002 CCPK <生產備註> 事項如下 . 請勿堆疊 (RMK00638) | 訂單:2508DLD001/002 CGQC 無 <品檢備註> 事項 | 訂單:2508DLD001/002 CCQC <品檢備註> 事項如下 . 1.2.鋁板收捲張力以「同厚度鋼板的1/3」為設定值，印刷產品比照rough matt追加張力值 (RMK-E_CHIN) . 1.1. (RMK-E_CHIN) . 1pass生產，線速: 40mpm 印刷輥號: F44-C1300 (RMK-E_CHIN) . 請勿堆疊 (RMK00638) . 【入口】鋁捲原料拆包時幫忙檢查外觀有無損傷？ (RMK00711) . 【入口】搬運時請務必加襯套(內圈 & 外側緣)，請小心輕放 (RMK00711) . 【小心輕放】客戶提供之鋁捲原料投入生產，出、入口鋼捲請小心輕放 (RMK00711) . 【單位長度】因鋁捲為客戶提供，因此單位長度為參考用。單若有超出範圍請回饋 TDCC (RMK00711) . 【★轉換CR 厚度特別注意★】鋁板密度（2.7）約鋼鐵（7.85）的1/3倍，因此張力與PMT CR以 "訂單厚度/3" mm 計算 (RMK00711) . 【品質管制】和桑新產品"印刷天花板"品質管制同印刷室內隔間。(因和桑以一般印刷室內隔間 TEST OK） (RMK00711) . 【堆疊】請勿堆疊 (RMK00711) . 【★邊緣品質特別注意★】之前客戶的鋁板板邊毛邊太大又有鋁殘絲, 導致收捲之後邊緣翹起, APR輥面受傷 (RMK00711) . 【捲取】依2406DLD001/001生產經驗 ，客戶修邊過量把edge drop修沒了。容易烤漆後收捲發生鼓起，因此出口一律以 STAGGER捲取 (RMK00711) . 【加寬套桶】因鋁捲使用 STAGGER 捲取，因此需使用加寬套桶 (RMK00711) . 【★單位長度注意★】TPPAL鋁板代工不管制單位重量長度 m/t，但是膜厚依然依放行標準！ (RMK00716) | 訂單:2508DLD001/002 TOL <生產備註> 事項如下 . 1.9.出口鋼捲請貼“禁止疊放”紅色標籤。 (RMK-E_CHIN) | 1pass生產，線速: 40mpm 印刷輥號: F44-C1300^^/CC1/CC2/CCQC/ <<.E_CHIN 2025/08/07 09:36.>> 1.1.^^/CC1/CC2/CCQC/ <<.E_CHIN 2025/08/07 09:37.>> 1.2.鋁板收捲張力以「同厚度鋼板的1/3」為設定值，印刷產品比照rough matt追加張力值^^/CC1/CC2/CCQC/ <<.E_CHIN 2025/08/07 09:37.>> 1.3. Base 以2輥R塗裝，濾心50μ，Thinner No.2B，粘度50±10”，PMT設定為232℃^^/CC1/CC2/ <<.E_CHIN 2025/08/07 09:39.>> 1.4. Printer Head 2 印刷黃柚木紋圖案 (NBT39S)。^^/CC1/CC2/ <<.E_CHIN 2025/08/07 09:40.>> 1.5. Printer Head 4 塗裝1E6172，PMT設定為232℃。^^/CC1/CC2/ <<.E_CHIN 2025/08/07 09:40.>> 1.6. 1E6172 Clear有含骨材，塗裝黏度：先以原液塗裝視塗裝板面狀況作調整。^^/CC1/CC2/ <<.E_CHIN 2025/08/07 09:41.>> 1.7.Clear稀釋Thinner No.2B，濾心125μ。^^/CC1/CC2/ <<.E_CHIN 2025/08/07 09:41.>> 1.8.為避免邊緣鼓起，烤漆出口以stagger收捲。^^/CC1/CC2/ <<.E_CHIN 2025/08/07 09:41.>> 1.9.出口鋼捲請貼“禁止疊放”紅色標籤。^^/CC1/CC2/TOL/ <<.E_CHIN 2025/08/07 09:41.>> | 訂單 2508DLD001/002 修改記錄如下: 20250805 08:59:10 (25028) 退火碼: >> S1, 用途碼: >> COA020, 背面標示: >> S000, 訂單背面顏色(五碼): >> BY60T, 背面漆膜厚: >> NOM, 背面漆塗漆型式幾塗幾烤: >> 2, 鉻酸鹽: >> Z, 訂單厚度: >> 0.5, 訂單重: >> 16, 重量容許率(下限): >> 10, 重量容許率(上限): >> 10, 訂單寬度: >> 914, 鍍製方式: >> BC, 鋼捲內徑: >> 508, 鋼捲下限重: >> 1.5, 鋼捲上限重: >> 3, 壓花條件碼: >> -, 表面花紋: >> -, 綠色識別碼: >> -, 印刷輥號: >> F44-C1300, 產品代碼: >> TPPAL, 皮膜碼: >> -, 單位別: >> M, 油品種類: >> Z, 塗油量: >> Z, 包裝代碼: >> D2 , 保護膜碼: >> -, 客戶試片取樣型式: >> -, 調質碼: >> -, 套筒碼: >> S , 規格: >> CALC-20, 製造標準: >> SYSCO, 表面處理劑種類: >> -, 表面處理劑塗佈量: >> -, 伸長率測試: >> N, 硬度測試碼: >> N, 抗拉強度測試: >> N, 降伏強度測試: >> N, 訂單正面顏色(五碼): >> NBW39, 正面漆膜厚: >> NOM, 正面漆塗漆型式幾塗幾烤: >> 2, 修邊碼: >> N, 重量碼: >> AW, 鋼捲捲向: >> I, 鍍層碼: >> -, |  | [訂單訊息通知] 2025/08/06 上午 08:06:54 *** (陳翰宇 >> 通知 >> Winnie Chang, Emily Hong, XinYi Wu, Edwy Chin, YuLung Kung, B.S. Wan, Y.L. Liu, Julian Liu, Sony Su, YunTung Li) 訊息 : 此鋁捲代工訂單經確認也是為中鋁的鋁捲
PPGL | 2508ECE001/001 | 1. COG016-屋頂(PE保固年限20Y)-VALSPAR 有限定塗料供應商請注意 (OFP00727)-{.不符.} | 1. 製造標準為MS、ASTM或銷新加坡之訂單，若無技術指定優先用料，請優先使用國內料，勿使用ANFEN (OFP00406)-{.不符.} | 1. 製造標準為MS、ASTM或銷新加坡之訂單，若無技術指定優先用料，請優先使用國內料，勿使用ANFEN (OFP00406)-{.不符.} 2. COG016-屋頂(PE保固年限20Y)-VALSPAR 有限定塗料供應商請注意 (OFP00727)-{.不符.} 3. 用途別對應選配碼不符 (用途碼:COG016, 選配碼:- 不符)(OFP00030)-{.不符.} | 訂單:2508ECE001/001 CPL <生產備註> 事項如下 . 除HGI/ HGL 訂單邊緣不噴油. 其餘皆側緣噴油 (RMK00285) . 【美加訂單生產注意事項-CPL】1.客戶美加地區訂單實施修邊刀最大使用顆數上限(20顆) (RMK00717) . 【美加訂單生產注意事項-CPL】2.排程備註:注意修邊品質與毛邊 (RMK00717) . 【美加訂單生產注意事項-CPL】3.去毛邊輥的管制：兩側壓力均設定1.0 kg/cm2 (RMK00717) | 訂單:2508ECE001/001 CR1 <生產備註> 事項如下 . 【美加訂單生產注意事項-CR】1.兩側各加開一個spot cooling增加冷卻效果。 (RMK00717) . 【美加訂單生產注意事項-CR】2.發生毛邊時，請降速生產減輕毛邊程度，暫留討論後再處置。 (RMK00717) | 訂單:2508ECE001/001 CR2 <生產備註> 事項如下 . 【美加訂單生產注意事項-CR】1.兩側各加開一個spot cooling增加冷卻效果。 (RMK00717) . 【美加訂單生產注意事項-CR】2.發生毛邊時，請降速生產減輕毛邊程度，暫留討論後再處置。 (RMK00717) | 訂單:2508ECE001/001 CG1 <生產備註> 事項如下 . 鍍層 AZ150 (含) 以上 , 鋅花等級 C~E 目標D，避免鋅花晶界明顯後續造成烤漆點狀未塗漆。 (RMK00565) . 鍍鋅表面不可有鋅痕、壓痕、凹陷、及刮傷 、應變痕等。 (RMK00702) . 【美加訂單生產注意事項-CG1】副操確認完回控制室後，於生產排程鋼號旁簽名紀錄，以利後續追查(該排程生產完，排程單將保留)。 (RMK00717) . 【美加訂單生產注意事項-CG1】中央段副操每顆銲道出Pot時觀察銲道同時，確認Beaver Tail與鋼板接觸之Guide Roll羊毛氈狀況，並適時添加潤滑油(避免乾掉)。 (RMK00717) | 訂單:2508ECE001/001 CG2 <生產備註> 事項如下 . 鍍層 AZ150 (含) 以上 , 鋅花等級 C~E 目標D，避免鋅花晶界明顯後續造成烤漆點狀未塗漆。 (RMK00565) . 鍍鋅表面不可有鋅痕、壓痕、凹陷、及刮傷 、應變痕等。 (RMK00702) . 【美加訂單生產注意事項-CG2】1.使用SUB-NOZZLE (RMK00717) | 訂單:2508ECE001/001 CC1 <生產備註> 事項如下 . 【抽氣量】白色系在CC1生產時,FINISH抽氣量請設定250,如生產中發生色差b值異常升高,請股長再加大抽氣量因應 (RMK00560) . 【塗料扣重注意】Valspar 扣重為 200 Kg (RMK00697) . 30CM*全寬*留1塊給LAB及1塊給塗料商, (RMK00702) . 【VALSPAR】色碼第六碼"3" 面漆塗佈量≧90％，總塗佈量管制≧ 93% (RMK00702) . 【美加訂單生產注意事項-CCP】1.請烤漆入口依照正背面漆鋼捲投向規定進行鋼捲投入。 (RMK00717) . 【美加訂單生產注意事項-CCP】2.烤漆入口依照鋼捲投向規定進行鋼捲投入。(CR1/CG1 CR2/CG2-->正向入料。CR1/CG2 CR2/CG1-->反向入料) (RMK00717) . 【美加訂單生產注意事項-CCP】3.此訂單背面漆一律採Nature塗裝，塗裝黏度設定40秒以上 (RMK00717) | 訂單:2508ECE001/001 CC2 <生產備註> 事項如下 . 【抽氣量】白色系在CC1生產時,FINISH抽氣量請設定250,如生產中發生色差b值異常升高,請股長再加大抽氣量因應 (RMK00560) . 【塗料扣重注意】Valspar 扣重為 200 Kg (RMK00697) . 30CM*全寬*留1塊給LAB及1塊給塗料商, (RMK00702) . 【VALSPAR】色碼第六碼"3" 面漆塗佈量≧90％，總塗佈量管制≧ 93% (RMK00702) . 【美加訂單生產注意事項-CCP】1.請烤漆入口依照正背面漆鋼捲投向規定進行鋼捲投入。 (RMK00717) . 【美加訂單生產注意事項-CCP】2.烤漆入口依照鋼捲投向規定進行鋼捲投入。(CR1/CG1 CR2/CG2-->正向入料。CR1/CG2 CR2/CG1-->反向入料) (RMK00717) . 【美加訂單生產注意事項-CCP】3.此訂單背面漆一律採Nature塗裝，塗裝黏度設定40秒以上 (RMK00717) | 訂單:2508ECE001/001 RCL 無 <生產備註> 事項 | 訂單:2508ECE001/001 CCPK 無 <生產備註> 事項 | 訂單:2508ECE001/001 CGQC <品檢備註> 事項如下 . 鍍層 AZ150 (含) 以上 , 鋅花等級 C~E 目標D，避免鋅花晶界明顯後續造成烤漆點狀未塗漆。 (RMK00565) . 鍍鋅表面不可有鋅痕、壓痕、凹陷、及刮傷 、應變痕等。 (RMK00702) | 訂單:2508ECE001/001 CCQC <品檢備註> 事項如下 . 30CM*全寬*留1塊給LAB及1塊給塗料商, (RMK00702) . 【VALSPAR】色碼第六碼"3" 面漆塗佈量≧90％，總塗佈量管制≧ 93% (RMK00702) | 訂單:2508ECE001/001 TOL 無 <生產備註> 事項 |  | 訂單 2508ECE001/001 修改記錄如下: 20250804 15:56:48 (25008) 退火碼: >> H2, 用途碼: >> COG016, 背面標示: >> S000, 訂單背面顏色(五碼): >> BW67Z, 背面漆膜厚: >> 12.5, 背面漆塗漆型式幾塗幾烤: >> 2, 鉻酸鹽: >> Z, 訂單厚度: >> 0.0188, 訂單重: >> 140, 重量容許率(下限): >> 10, 重量容許率(上限): >> 10, 訂單寬度: >> 42.75, 鍍製方式: >> AC, 鋼捲內徑: >> 508, 鋼捲下限重: >> 4.5, 鋼捲上限重: >> 7.26, 壓花條件碼: >> -, 表面花紋: >> R, 綠色識別碼: >> -, 印刷輥號: >> -, 產品代碼: >> PPGL, 皮膜碼: >> -, 單位別: >> I, 油品種類: >> Z, 塗油量: >> Z, 包裝代碼: >> P7 , 保護膜碼: >> -, 客戶試片取樣型式: >> -, 調質碼: >> S, 套筒碼: >> P , 規格: >> A792SSGR80, 製造標準: >> ASTM, 表面處理劑種類: >> Z, 表面處理劑塗佈量: >> Z, 伸長率測試: >> N, 硬度測試碼: >> N, 抗拉強度測試: >> N, 降伏強度測試: >> N, 訂單正面顏色(五碼): >> 1WV3T, 正面漆膜厚: >> 25, 正面漆塗漆型式幾塗幾烤: >> 2, 修邊碼: >> Y, 重量碼: >> AW, 鋼捲捲向: >> O, 鍍層碼: >> AZ50, | F:保證1/2 ASTM 厚度公差
PPGL | 2508ECE003/001 |  | 1. 製造標準為MS、ASTM或銷新加坡之訂單，若無技術指定優先用料，請優先使用國內料，勿使用ANFEN (OFP00406)-{.不符.} | 1. 製造標準為MS、ASTM或銷新加坡之訂單，若無技術指定優先用料，請優先使用國內料，勿使用ANFEN (OFP00406)-{.不符.} 2. 【提醒】！本單為直立式包裝，嚴禁鍍鋅或烤漆後以STAGGER捲取 (OFP00451)-{.不符.} 3. ※超耐候一系列用途要確認是否有英制公差需求，有英制公差需求時選配碼用ON027※ (OFP00680)-{.不符.} 4. 此經銷商有簽訂1/2厚度公差保證(無厚度變異),請調整冷軋與鍍鋅厚度公差管制範圍. 保證 ASTM 厚度公差 (OFP00180)-{.不符.} | 訂單:2508ECE003/001 CPL <生產備註> 事項如下 . 除HGI/ HGL 訂單邊緣不噴油. 其餘皆側緣噴油 (RMK00285) . 【美加訂單生產注意事項-CPL】1.客戶美加地區訂單實施修邊刀最大使用顆數上限(20顆) (RMK00717) . 【美加訂單生產注意事項-CPL】2.排程備註:注意修邊品質與毛邊 (RMK00717) . 【美加訂單生產注意事項-CPL】3.去毛邊輥的管制：兩側壓力均設定1.0 kg/cm2 (RMK00717) | 訂單:2508ECE003/001 CR1 <生產備註> 事項如下 . 【美加訂單生產注意事項-CR】1.兩側各加開一個spot cooling增加冷卻效果。 (RMK00717) . 【美加訂單生產注意事項-CR】2.發生毛邊時，請降速生產減輕毛邊程度，暫留討論後再處置。 (RMK00717) | 訂單:2508ECE003/001 CR2 <生產備註> 事項如下 . 【美加訂單生產注意事項-CR】1.兩側各加開一個spot cooling增加冷卻效果。 (RMK00717) . 【美加訂單生產注意事項-CR】2.發生毛邊時，請降速生產減輕毛邊程度，暫留討論後再處置。 (RMK00717) | 訂單:2508ECE003/001 CG1 <生產備註> 事項如下 . 鍍鋅表面不可有鋅痕、壓痕、凹陷、及刮傷 、應變痕等。 (RMK00054) . 鍍層 AZ150 (含) 以上 , 鋅花等級 C~E 目標D，避免鋅花晶界明顯後續造成烤漆點狀未塗漆。 (RMK00565) . 【美加訂單生產注意事項-CG1】副操確認完回控制室後，於生產排程鋼號旁簽名紀錄，以利後續追查(該排程生產完，排程單將保留)。 (RMK00717) . 【美加訂單生產注意事項-CG1】中央段副操每顆銲道出Pot時觀察銲道同時，確認Beaver Tail與鋼板接觸之Guide Roll羊毛氈狀況，並適時添加潤滑油(避免乾掉)。 (RMK00717) | 訂單:2508ECE003/001 CG2 <生產備註> 事項如下 . 鍍鋅表面不可有鋅痕、壓痕、凹陷、及刮傷 、應變痕等。 (RMK00054) . 鍍層 AZ150 (含) 以上 , 鋅花等級 C~E 目標D，避免鋅花晶界明顯後續造成烤漆點狀未塗漆。 (RMK00565) . 【美加訂單生產注意事項-CG2】1.使用SUB-NOZZLE (RMK00717) | 訂單:2508ECE003/001 CC1 <生產備註> 事項如下 . 正面面漆(20U)及正面總膜厚(25U)要求管制90%以上之膜厚,未達標準降級. (RMK00054) . 若背面面漆(20U)及背面總膜厚(25U)時要求管制90%以上之膜厚,未達標準降級 (RMK00054) . 面漆=18U(90%)~請購基準22U(110%),標準板總膜厚=5+20U(100%面漆). (RMK00054) . 30CM*全寬*留1塊給LAB及1塊給塗料商, (RMK00054) . 【捲取】注意！本單為直立式包裝。禁用STAGGER捲取送包裝！送RCL重處理例外。 (RMK00512) . 【抽氣量】白色系在CC1生產時,FINISH抽氣量請設定250,如生產中發生色差b值異常升高,請股長再加大抽氣量因應 (RMK00560) . 【美加訂單生產注意事項-CCP】1.請烤漆入口依照正背面漆鋼捲投向規定進行鋼捲投入。 (RMK00717) . 【美加訂單生產注意事項-CCP】2.烤漆入口依照鋼捲投向規定進行鋼捲投入。(CR1/CG1 CR2/CG2-->正向入料。CR1/CG2 CR2/CG1-->反向入料) (RMK00717) . 【美加訂單生產注意事項-CCP】3.此訂單背面漆一律採Nature塗裝，塗裝黏度設定40秒以上 (RMK00717) | 訂單:2508ECE003/001 CC2 <生產備註> 事項如下 . 正面面漆(20U)及正面總膜厚(25U)要求管制90%以上之膜厚,未達標準降級. (RMK00054) . 若背面面漆(20U)及背面總膜厚(25U)時要求管制90%以上之膜厚,未達標準降級 (RMK00054) . 面漆=18U(90%)~請購基準22U(110%),標準板總膜厚=5+20U(100%面漆). (RMK00054) . 30CM*全寬*留1塊給LAB及1塊給塗料商, (RMK00054) . 【捲取】注意！本單為直立式包裝。禁用STAGGER捲取送包裝！送RCL重處理例外。 (RMK00512) . 【抽氣量】白色系在CC1生產時,FINISH抽氣量請設定250,如生產中發生色差b值異常升高,請股長再加大抽氣量因應 (RMK00560) . 【美加訂單生產注意事項-CCP】1.請烤漆入口依照正背面漆鋼捲投向規定進行鋼捲投入。 (RMK00717) . 【美加訂單生產注意事項-CCP】2.烤漆入口依照鋼捲投向規定進行鋼捲投入。(CR1/CG1 CR2/CG2-->正向入料。CR1/CG2 CR2/CG1-->反向入料) (RMK00717) . 【美加訂單生產注意事項-CCP】3.此訂單背面漆一律採Nature塗裝，塗裝黏度設定40秒以上 (RMK00717) | 訂單:2508ECE003/001 RCL <生產備註> 事項如下 . 【捲取】注意！本單為直立式包裝。禁用STAGGER捲取送包裝！送RCL重處理例外。 (RMK00512) | 訂單:2508ECE003/001 CCPK 無 <生產備註> 事項 | 訂單:2508ECE003/001 CGQC <品檢備註> 事項如下 . 鍍層 AZ150 (含) 以上 , 鋅花等級 C~E 目標D，避免鋅花晶界明顯後續造成烤漆點狀未塗漆。 (RMK00565) | 訂單:2508ECE003/001 CCQC <品檢備註> 事項如下 . 【捲取】注意！本單為直立式包裝。禁用STAGGER捲取送包裝！送RCL重處理例外。 (RMK00512) | 訂單:2508ECE003/001 TOL 無 <生產備註> 事項 |  | 訂單 2508ECE003/001 修改記錄如下: 20250812 18:51:59 (25008) 退火碼: >> H2, 用途碼: >> COG003, 背面標示: >> S000, 訂單背面顏色(五碼): >> BW5KY, 背面漆膜厚: >> 12.5, 背面漆塗漆型式幾塗幾烤: >> 2, 鉻酸鹽: >> Z, 訂單厚度: >> 0.0184, 訂單重: >> 40, 重量容許率(下限): >> 10, 重量容許率(上限): >> 10, 訂單寬度: >> 43, 鍍製方式: >> AC, 鋼捲內徑: >> 508, 鋼捲下限重: >> 2.73, 鋼捲上限重: >> 4.54, 壓花條件碼: >> -, 表面花紋: >> R, 綠色識別碼: >> -, 印刷輥號: >> -, 產品代碼: >> PPGL, 皮膜碼: >> -, 單位別: >> I, 油品種類: >> Z, 塗油量: >> Z, 包裝代碼: >> E0 , 保護膜碼: >> -, 客戶試片取樣型式: >> -, 調質碼: >> S, 套筒碼: >> P , 規格: >> A792SSGR80, 製造標準: >> ASTM, 表面處理劑種類: >> Z, 表面處理劑塗佈量: >> Z, 伸長率測試: >> Y, 硬度測試碼: >> Y, 抗拉強度測試: >> Y, 降伏強度測試: >> Y, 訂單正面顏色(五碼): >> SWG48, 正面漆膜厚: >> 25, 正面漆塗漆型式幾塗幾烤: >> 2, 修邊碼: >> Y, 重量碼: >> AW, 鋼捲捲向: >> O, 鍍層碼: >> AZ50, | F:保證1/2 ASTM 厚度公差 | [訂單訊息通知] 2025/08/18 10:49:28 AM 訂單訊息通知 (秦大維 >> 通知 >> Hebe Liu) 訂單訊息 : 提醒！原訂單 2505EFE009 客戶是"沒簽"1/2 ASTM厚度公差，生產以一般公差管制生產。轉入本單2508ECE003 客戶有SET 1/2 ASTM公差。
PPGL | 2508ECE003/002 |  | 1. 製造標準為MS、ASTM或銷新加坡之訂單，若無技術指定優先用料，請優先使用國內料，勿使用ANFEN (OFP00406)-{.不符.} | 1. 製造標準為MS、ASTM或銷新加坡之訂單，若無技術指定優先用料，請優先使用國內料，勿使用ANFEN (OFP00406)-{.不符.} 2. 【提醒】！本單為直立式包裝，嚴禁鍍鋅或烤漆後以STAGGER捲取 (OFP00451)-{.不符.} 3. ※超耐候一系列用途要確認是否有英制公差需求，有英制公差需求時選配碼用ON027※ (OFP00680)-{.不符.} 4. 此經銷商有簽訂1/2厚度公差保證(無厚度變異),請調整冷軋與鍍鋅厚度公差管制範圍. 保證 ASTM 厚度公差 (OFP00180)-{.不符.} | 訂單:2508ECE003/002 CPL <生產備註> 事項如下 . 除HGI/ HGL 訂單邊緣不噴油. 其餘皆側緣噴油 (RMK00285) . 【美加訂單生產注意事項-CPL】1.客戶美加地區訂單實施修邊刀最大使用顆數上限(20顆) (RMK00717) . 【美加訂單生產注意事項-CPL】2.排程備註:注意修邊品質與毛邊 (RMK00717) . 【美加訂單生產注意事項-CPL】3.去毛邊輥的管制：兩側壓力均設定1.0 kg/cm2 (RMK00717) | 訂單:2508ECE003/002 CR1 <生產備註> 事項如下 . 【美加訂單生產注意事項-CR】1.兩側各加開一個spot cooling增加冷卻效果。 (RMK00717) . 【美加訂單生產注意事項-CR】2.發生毛邊時，請降速生產減輕毛邊程度，暫留討論後再處置。 (RMK00717) | 訂單:2508ECE003/002 CR2 <生產備註> 事項如下 . 【美加訂單生產注意事項-CR】1.兩側各加開一個spot cooling增加冷卻效果。 (RMK00717) . 【美加訂單生產注意事項-CR】2.發生毛邊時，請降速生產減輕毛邊程度，暫留討論後再處置。 (RMK00717) | 訂單:2508ECE003/002 CG1 <生產備註> 事項如下 . 鍍鋅表面不可有鋅痕、壓痕、凹陷、及刮傷 、應變痕等。 (RMK00054) . 鍍層 AZ150 (含) 以上 , 鋅花等級 C~E 目標D，避免鋅花晶界明顯後續造成烤漆點狀未塗漆。 (RMK00565) . 【美加訂單生產注意事項-CG1】副操確認完回控制室後，於生產排程鋼號旁簽名紀錄，以利後續追查(該排程生產完，排程單將保留)。 (RMK00717) . 【美加訂單生產注意事項-CG1】中央段副操每顆銲道出Pot時觀察銲道同時，確認Beaver Tail與鋼板接觸之Guide Roll羊毛氈狀況，並適時添加潤滑油(避免乾掉)。 (RMK00717) | 訂單:2508ECE003/002 CG2 <生產備註> 事項如下 . 鍍鋅表面不可有鋅痕、壓痕、凹陷、及刮傷 、應變痕等。 (RMK00054) . 鍍層 AZ150 (含) 以上 , 鋅花等級 C~E 目標D，避免鋅花晶界明顯後續造成烤漆點狀未塗漆。 (RMK00565) . 【美加訂單生產注意事項-CG2】1.使用SUB-NOZZLE (RMK00717) | 訂單:2508ECE003/002 CC1 <生產備註> 事項如下 . 正面面漆(20U)及正面總膜厚(25U)要求管制90%以上之膜厚,未達標準降級. (RMK00054) . 若背面面漆(20U)及背面總膜厚(25U)時要求管制90%以上之膜厚,未達標準降級 (RMK00054) . 面漆=18U(90%)~請購基準22U(110%),標準板總膜厚=5+20U(100%面漆). (RMK00054) . 30CM*全寬*留1塊給LAB及1塊給塗料商, (RMK00054) . 【捲取】注意！本單為直立式包裝。禁用STAGGER捲取送包裝！送RCL重處理例外。 (RMK00512) . 【美加訂單生產注意事項-CCP】1.請烤漆入口依照正背面漆鋼捲投向規定進行鋼捲投入。 (RMK00717) . 【美加訂單生產注意事項-CCP】2.烤漆入口依照鋼捲投向規定進行鋼捲投入。(CR1/CG1 CR2/CG2-->正向入料。CR1/CG2 CR2/CG1-->反向入料) (RMK00717) . 【美加訂單生產注意事項-CCP】3.此訂單背面漆一律採Nature塗裝，塗裝黏度設定40秒以上 (RMK00717) | 訂單:2508ECE003/002 CC2 <生產備註> 事項如下 . 正面面漆(20U)及正面總膜厚(25U)要求管制90%以上之膜厚,未達標準降級. (RMK00054) . 若背面面漆(20U)及背面總膜厚(25U)時要求管制90%以上之膜厚,未達標準降級 (RMK00054) . 面漆=18U(90%)~請購基準22U(110%),標準板總膜厚=5+20U(100%面漆). (RMK00054) . 30CM*全寬*留1塊給LAB及1塊給塗料商, (RMK00054) . 【捲取】注意！本單為直立式包裝。禁用STAGGER捲取送包裝！送RCL重處理例外。 (RMK00512) . 【美加訂單生產注意事項-CCP】1.請烤漆入口依照正背面漆鋼捲投向規定進行鋼捲投入。 (RMK00717) . 【美加訂單生產注意事項-CCP】2.烤漆入口依照鋼捲投向規定進行鋼捲投入。(CR1/CG1 CR2/CG2-->正向入料。CR1/CG2 CR2/CG1-->反向入料) (RMK00717) . 【美加訂單生產注意事項-CCP】3.此訂單背面漆一律採Nature塗裝，塗裝黏度設定40秒以上 (RMK00717) | 訂單:2508ECE003/002 RCL <生產備註> 事項如下 . 【捲取】注意！本單為直立式包裝。禁用STAGGER捲取送包裝！送RCL重處理例外。 (RMK00512) | 訂單:2508ECE003/002 CCPK 無 <生產備註> 事項 | 訂單:2508ECE003/002 CGQC <品檢備註> 事項如下 . 鍍層 AZ150 (含) 以上 , 鋅花等級 C~E 目標D，避免鋅花晶界明顯後續造成烤漆點狀未塗漆。 (RMK00565) | 訂單:2508ECE003/002 CCQC <品檢備註> 事項如下 . 【捲取】注意！本單為直立式包裝。禁用STAGGER捲取送包裝！送RCL重處理例外。 (RMK00512) | 訂單:2508ECE003/002 TOL 無 <生產備註> 事項 |  | 訂單 2508ECE003/002 修改記錄如下: 20250812 18:51:46 (25008) 退火碼: >> H2, 用途碼: >> COG003, 背面標示: >> S000, 訂單背面顏色(五碼): >> BW5KY, 背面漆膜厚: >> 12.5, 背面漆塗漆型式幾塗幾烤: >> 2, 鉻酸鹽: >> Z, 訂單厚度: >> 0.0184, 訂單重: >> 40, 重量容許率(下限): >> 10, 重量容許率(上限): >> 10, 訂單寬度: >> 43, 鍍製方式: >> AC, 鋼捲內徑: >> 508, 鋼捲下限重: >> 2.73, 鋼捲上限重: >> 4.54, 壓花條件碼: >> -, 表面花紋: >> R, 綠色識別碼: >> -, 印刷輥號: >> -, 產品代碼: >> PPGL, 皮膜碼: >> -, 單位別: >> I, 油品種類: >> Z, 塗油量: >> Z, 包裝代碼: >> E0 , 保護膜碼: >> -, 客戶試片取樣數量: >> 0, 客戶試片取樣型式: >> -, 調質碼: >> S, 套筒碼: >> P , 規格: >> A792SSGR80, 製造標準: >> ASTM, 表面處理劑種類: >> Z, 表面處理劑塗佈量: >> Z, 伸長率測試: >> Y, 硬度測試碼: >> Y, 抗拉強度測試: >> Y, 降伏強度測試: >> Y, 厚度變異: >> 0, 訂單正面顏色(五碼): >> SCS4W, 正面漆膜厚: >> 25, 正面漆塗漆型式幾塗幾烤: >> 2, 修邊碼: >> Y, 重量碼: >> AW, 鋼捲捲向: >> O, 鍍層碼: >> AZ50, 20250815 09:26:03 (25008) 訂單重: 40 >> 20, | F:保證1/2 ASTM 厚度公差 | [訂單訊息通知] 2025/08/18 10:49:28 AM 訂單訊息通知 (秦大維 >> 通知 >> Hebe Liu) 訂單訊息 : 提醒！原訂單 2505EFE009 客戶是"沒簽"1/2 ASTM厚度公差，生產以一般公差管制生產。轉入本單2508ECE003 客戶有SET 1/2 ASTM公差。
PPGL | 2508ECE003/003 |  | 1. 製造標準為MS、ASTM或銷新加坡之訂單，若無技術指定優先用料，請優先使用國內料，勿使用ANFEN (OFP00406)-{.不符.} | 1. 製造標準為MS、ASTM或銷新加坡之訂單，若無技術指定優先用料，請優先使用國內料，勿使用ANFEN (OFP00406)-{.不符.} 2. 【提醒】！本單為直立式包裝，嚴禁鍍鋅或烤漆後以STAGGER捲取 (OFP00451)-{.不符.} 3. ※超耐候一系列用途要確認是否有英制公差需求，有英制公差需求時選配碼用ON027※ (OFP00680)-{.不符.} 4. 此經銷商有簽訂1/2厚度公差保證(無厚度變異),請調整冷軋與鍍鋅厚度公差管制範圍. 保證 ASTM 厚度公差 (OFP00180)-{.不符.} | 訂單:2508ECE003/003 CPL <生產備註> 事項如下 . 除HGI/ HGL 訂單邊緣不噴油. 其餘皆側緣噴油 (RMK00285) . 【美加訂單生產注意事項-CPL】1.客戶美加地區訂單實施修邊刀最大使用顆數上限(20顆) (RMK00717) . 【美加訂單生產注意事項-CPL】2.排程備註:注意修邊品質與毛邊 (RMK00717) . 【美加訂單生產注意事項-CPL】3.去毛邊輥的管制：兩側壓力均設定1.0 kg/cm2 (RMK00717) | 訂單:2508ECE003/003 CR1 <生產備註> 事項如下 . 【美加訂單生產注意事項-CR】1.兩側各加開一個spot cooling增加冷卻效果。 (RMK00717) . 【美加訂單生產注意事項-CR】2.發生毛邊時，請降速生產減輕毛邊程度，暫留討論後再處置。 (RMK00717) | 訂單:2508ECE003/003 CR2 <生產備註> 事項如下 . 【美加訂單生產注意事項-CR】1.兩側各加開一個spot cooling增加冷卻效果。 (RMK00717) . 【美加訂單生產注意事項-CR】2.發生毛邊時，請降速生產減輕毛邊程度，暫留討論後再處置。 (RMK00717) | 訂單:2508ECE003/003 CG1 <生產備註> 事項如下 . 鍍鋅表面不可有鋅痕、壓痕、凹陷、及刮傷 、應變痕等。 (RMK00054) . 鍍層 AZ150 (含) 以上 , 鋅花等級 C~E 目標D，避免鋅花晶界明顯後續造成烤漆點狀未塗漆。 (RMK00565) . 【美加訂單生產注意事項-CG1】副操確認完回控制室後，於生產排程鋼號旁簽名紀錄，以利後續追查(該排程生產完，排程單將保留)。 (RMK00717) . 【美加訂單生產注意事項-CG1】中央段副操每顆銲道出Pot時觀察銲道同時，確認Beaver Tail與鋼板接觸之Guide Roll羊毛氈狀況，並適時添加潤滑油(避免乾掉)。 (RMK00717) | 訂單:2508ECE003/003 CG2 <生產備註> 事項如下 . 鍍鋅表面不可有鋅痕、壓痕、凹陷、及刮傷 、應變痕等。 (RMK00054) . 鍍層 AZ150 (含) 以上 , 鋅花等級 C~E 目標D，避免鋅花晶界明顯後續造成烤漆點狀未塗漆。 (RMK00565) . 【美加訂單生產注意事項-CG2】1.使用SUB-NOZZLE (RMK00717) | 訂單:2508ECE003/003 CC1 <生產備註> 事項如下 . 正面面漆(20U)及正面總膜厚(25U)要求管制90%以上之膜厚,未達標準降級. (RMK00054) . 若背面面漆(20U)及背面總膜厚(25U)時要求管制90%以上之膜厚,未達標準降級 (RMK00054) . 面漆=18U(90%)~請購基準22U(110%),標準板總膜厚=5+20U(100%面漆). (RMK00054) . 30CM*全寬*留1塊給LAB及1塊給塗料商, (RMK00054) . 【捲取】注意！本單為直立式包裝。禁用STAGGER捲取送包裝！送RCL重處理例外。 (RMK00512) . 【美加訂單生產注意事項-CCP】1.請烤漆入口依照正背面漆鋼捲投向規定進行鋼捲投入。 (RMK00717) . 【美加訂單生產注意事項-CCP】2.烤漆入口依照鋼捲投向規定進行鋼捲投入。(CR1/CG1 CR2/CG2-->正向入料。CR1/CG2 CR2/CG1-->反向入料) (RMK00717) . 【美加訂單生產注意事項-CCP】3.此訂單背面漆一律採Nature塗裝，塗裝黏度設定40秒以上 (RMK00717) | 訂單:2508ECE003/003 CC2 <生產備註> 事項如下 . 正面面漆(20U)及正面總膜厚(25U)要求管制90%以上之膜厚,未達標準降級. (RMK00054) . 若背面面漆(20U)及背面總膜厚(25U)時要求管制90%以上之膜厚,未達標準降級 (RMK00054) . 面漆=18U(90%)~請購基準22U(110%),標準板總膜厚=5+20U(100%面漆). (RMK00054) . 30CM*全寬*留1塊給LAB及1塊給塗料商, (RMK00054) . 【捲取】注意！本單為直立式包裝。禁用STAGGER捲取送包裝！送RCL重處理例外。 (RMK00512) . 【美加訂單生產注意事項-CCP】1.請烤漆入口依照正背面漆鋼捲投向規定進行鋼捲投入。 (RMK00717) . 【美加訂單生產注意事項-CCP】2.烤漆入口依照鋼捲投向規定進行鋼捲投入。(CR1/CG1 CR2/CG2-->正向入料。CR1/CG2 CR2/CG1-->反向入料) (RMK00717) . 【美加訂單生產注意事項-CCP】3.此訂單背面漆一律採Nature塗裝，塗裝黏度設定40秒以上 (RMK00717) | 訂單:2508ECE003/003 RCL <生產備註> 事項如下 . 【捲取】注意！本單為直立式包裝。禁用STAGGER捲取送包裝！送RCL重處理例外。 (RMK00512) | 訂單:2508ECE003/003 CCPK 無 <生產備註> 事項 | 訂單:2508ECE003/003 CGQC <品檢備註> 事項如下 . 鍍層 AZ150 (含) 以上 , 鋅花等級 C~E 目標D，避免鋅花晶界明顯後續造成烤漆點狀未塗漆。 (RMK00565) | 訂單:2508ECE003/003 CCQC <品檢備註> 事項如下 . 【捲取】注意！本單為直立式包裝。禁用STAGGER捲取送包裝！送RCL重處理例外。 (RMK00512) | 訂單:2508ECE003/003 TOL 無 <生產備註> 事項 |  | 訂單 2508ECE003/003 修改記錄如下: 20250812 18:51:35 (25008) 退火碼: >> H2, 用途碼: >> COG003, 背面標示: >> S000, 訂單背面顏色(五碼): >> BW5KY, 背面漆膜厚: >> 12.5, 背面漆塗漆型式幾塗幾烤: >> 2, 鉻酸鹽: >> Z, 訂單厚度: >> 0.0184, 訂單重: >> 40, 重量容許率(下限): >> 10, 重量容許率(上限): >> 10, 訂單寬度: >> 43, 鍍製方式: >> AC, 鋼捲內徑: >> 508, 鋼捲下限重: >> 2.73, 鋼捲上限重: >> 4.54, 壓花條件碼: >> -, 表面花紋: >> R, 綠色識別碼: >> -, 印刷輥號: >> -, 產品代碼: >> PPGL, 皮膜碼: >> -, 單位別: >> I, 油品種類: >> Z, 塗油量: >> Z, 包裝代碼: >> E0 , 保護膜碼: >> -, 客戶試片取樣數量: >> 0, 客戶試片取樣型式: >> -, 調質碼: >> S, 套筒碼: >> P , 規格: >> A792SSGR80, 製造標準: >> ASTM, 表面處理劑種類: >> Z, 表面處理劑塗佈量: >> Z, 伸長率測試: >> Y, 硬度測試碼: >> Y, 抗拉強度測試: >> Y, 降伏強度測試: >> Y, 厚度變異: >> 0, 訂單正面顏色(五碼): >> SYG47, 正面漆膜厚: >> 25, 正面漆塗漆型式幾塗幾烤: >> 2, 修邊碼: >> Y, 重量碼: >> AW, 鋼捲捲向: >> O, 鍍層碼: >> AZ50, 20250815 09:25:53 (25008) 訂單重: 40 >> 20, | F:保證1/2 ASTM 厚度公差 | [訂單訊息通知] 2025/08/18 10:49:28 AM 訂單訊息通知 (秦大維 >> 通知 >> Hebe Liu) 訂單訊息 : 提醒！原訂單 2505EFE009 客戶是"沒簽"1/2 ASTM厚度公差，生產以一般公差管制生產。轉入本單2508ECE003 客戶有SET 1/2 ASTM公差。
PPGL | 2508ECE004/001 |  | 1. 製造標準為MS、ASTM或銷新加坡之訂單，若無技術指定優先用料，請優先使用國內料，勿使用ANFEN (OFP00406)-{.不符.} | 1. 製造標準為MS、ASTM或銷新加坡之訂單，若無技術指定優先用料，請優先使用國內料，勿使用ANFEN (OFP00406)-{.不符.} 2. 【提醒】！本單為直立式包裝，嚴禁鍍鋅或烤漆後以STAGGER捲取 (OFP00451)-{.不符.} 3. ※超耐候一系列用途要確認是否有英制公差需求，有英制公差需求時選配碼用ON027※ (OFP00680)-{.不符.} 4. 此經銷商有簽訂1/2厚度公差保證(無厚度變異),請調整冷軋與鍍鋅厚度公差管制範圍. 保證 ASTM 厚度公差 (OFP00180)-{.不符.} | 訂單:2508ECE004/001 CPL <生產備註> 事項如下 . 除HGI/ HGL 訂單邊緣不噴油. 其餘皆側緣噴油 (RMK00285) . 【美加訂單生產注意事項-CPL】1.客戶美加地區訂單實施修邊刀最大使用顆數上限(20顆) (RMK00717) . 【美加訂單生產注意事項-CPL】2.排程備註:注意修邊品質與毛邊 (RMK00717) . 【美加訂單生產注意事項-CPL】3.去毛邊輥的管制：兩側壓力均設定1.0 kg/cm2 (RMK00717) | 訂單:2508ECE004/001 CR1 <生產備註> 事項如下 . 【美加訂單生產注意事項-CR】1.兩側各加開一個spot cooling增加冷卻效果。 (RMK00717) . 【美加訂單生產注意事項-CR】2.發生毛邊時，請降速生產減輕毛邊程度，暫留討論後再處置。 (RMK00717) | 訂單:2508ECE004/001 CR2 <生產備註> 事項如下 . 【美加訂單生產注意事項-CR】1.兩側各加開一個spot cooling增加冷卻效果。 (RMK00717) . 【美加訂單生產注意事項-CR】2.發生毛邊時，請降速生產減輕毛邊程度，暫留討論後再處置。 (RMK00717) | 訂單:2508ECE004/001 CG1 <生產備註> 事項如下 . 鍍鋅表面不可有鋅痕、壓痕、凹陷、及刮傷 、應變痕等。 (RMK00054) . 鍍層 AZ150 (含) 以上 , 鋅花等級 C~E 目標D，避免鋅花晶界明顯後續造成烤漆點狀未塗漆。 (RMK00565) . 【美加訂單生產注意事項-CG1】副操確認完回控制室後，於生產排程鋼號旁簽名紀錄，以利後續追查(該排程生產完，排程單將保留)。 (RMK00717) . 【美加訂單生產注意事項-CG1】中央段副操每顆銲道出Pot時觀察銲道同時，確認Beaver Tail與鋼板接觸之Guide Roll羊毛氈狀況，並適時添加潤滑油(避免乾掉)。 (RMK00717) | 訂單:2508ECE004/001 CG2 <生產備註> 事項如下 . 鍍鋅表面不可有鋅痕、壓痕、凹陷、及刮傷 、應變痕等。 (RMK00054) . 鍍層 AZ150 (含) 以上 , 鋅花等級 C~E 目標D，避免鋅花晶界明顯後續造成烤漆點狀未塗漆。 (RMK00565) . 【美加訂單生產注意事項-CG2】1.使用SUB-NOZZLE (RMK00717) | 訂單:2508ECE004/001 CC1 <生產備註> 事項如下 . 正面面漆(20U)及正面總膜厚(25U)要求管制90%以上之膜厚,未達標準降級. (RMK00054) . 若背面面漆(20U)及背面總膜厚(25U)時要求管制90%以上之膜厚,未達標準降級 (RMK00054) . 面漆=18U(90%)~請購基準22U(110%),標準板總膜厚=5+20U(100%面漆). (RMK00054) . 30CM*全寬*留1塊給LAB及1塊給塗料商, (RMK00054) . 【捲取】注意！本單為直立式包裝。禁用STAGGER捲取送包裝！送RCL重處理例外。 (RMK00512) . 【美加訂單生產注意事項-CCP】1.請烤漆入口依照正背面漆鋼捲投向規定進行鋼捲投入。 (RMK00717) . 【美加訂單生產注意事項-CCP】2.烤漆入口依照鋼捲投向規定進行鋼捲投入。(CR1/CG1 CR2/CG2-->正向入料。CR1/CG2 CR2/CG1-->反向入料) (RMK00717) . 【美加訂單生產注意事項-CCP】3.此訂單背面漆一律採Nature塗裝，塗裝黏度設定40秒以上 (RMK00717) | 訂單:2508ECE004/001 CC2 <生產備註> 事項如下 . 正面面漆(20U)及正面總膜厚(25U)要求管制90%以上之膜厚,未達標準降級. (RMK00054) . 若背面面漆(20U)及背面總膜厚(25U)時要求管制90%以上之膜厚,未達標準降級 (RMK00054) . 面漆=18U(90%)~請購基準22U(110%),標準板總膜厚=5+20U(100%面漆). (RMK00054) . 30CM*全寬*留1塊給LAB及1塊給塗料商, (RMK00054) . 【捲取】注意！本單為直立式包裝。禁用STAGGER捲取送包裝！送RCL重處理例外。 (RMK00512) . 【美加訂單生產注意事項-CCP】1.請烤漆入口依照正背面漆鋼捲投向規定進行鋼捲投入。 (RMK00717) . 【美加訂單生產注意事項-CCP】2.烤漆入口依照鋼捲投向規定進行鋼捲投入。(CR1/CG1 CR2/CG2-->正向入料。CR1/CG2 CR2/CG1-->反向入料) (RMK00717) . 【美加訂單生產注意事項-CCP】3.此訂單背面漆一律採Nature塗裝，塗裝黏度設定40秒以上 (RMK00717) | 訂單:2508ECE004/001 RCL <生產備註> 事項如下 . 【捲取】注意！本單為直立式包裝。禁用STAGGER捲取送包裝！送RCL重處理例外。 (RMK00512) | 訂單:2508ECE004/001 CCPK 無 <生產備註> 事項 | 訂單:2508ECE004/001 CGQC <品檢備註> 事項如下 . 鍍層 AZ150 (含) 以上 , 鋅花等級 C~E 目標D，避免鋅花晶界明顯後續造成烤漆點狀未塗漆。 (RMK00565) | 訂單:2508ECE004/001 CCQC <品檢備註> 事項如下 . 【捲取】注意！本單為直立式包裝。禁用STAGGER捲取送包裝！送RCL重處理例外。 (RMK00512) | 訂單:2508ECE004/001 TOL 無 <生產備註> 事項 |  | 訂單 2508ECE004/001 修改記錄如下: 20250815 09:26:53 (25008) 退火碼: >> H2, 用途碼: >> COG003, 背面標示: >> S000, 訂單背面顏色(五碼): >> BW5KY, 背面漆膜厚: >> 12.5, 背面漆塗漆型式幾塗幾烤: >> 2, 鉻酸鹽: >> Z, 訂單厚度: >> 0.0184, 訂單重: >> 20, 重量容許率(下限): >> 10, 重量容許率(上限): >> 10, 訂單寬度: >> 43, 鍍製方式: >> AC, 鋼捲內徑: >> 508, 鋼捲下限重: >> 2.73, 鋼捲上限重: >> 4.54, 壓花條件碼: >> -, 表面花紋: >> R, 綠色識別碼: >> -, 印刷輥號: >> -, 產品代碼: >> PPGL, 皮膜碼: >> -, 單位別: >> I, 油品種類: >> Z, 塗油量: >> Z, 包裝代碼: >> E0 , 保護膜碼: >> -, 客戶試片取樣數量: >> 0, 客戶試片取樣型式: >> -, 調質碼: >> S, 套筒碼: >> P , 規格: >> A792SSGR80, 製造標準: >> ASTM, 表面處理劑種類: >> Z, 表面處理劑塗佈量: >> Z, 伸長率測試: >> Y, 硬度測試碼: >> Y, 抗拉強度測試: >> Y, 降伏強度測試: >> Y, 厚度變異: >> 0, 訂單正面顏色(五碼): >> SCS4W, 正面漆膜厚: >> 25, 正面漆塗漆型式幾塗幾烤: >> 2, 修邊碼: >> Y, 重量碼: >> AW, 鋼捲捲向: >> O, 鍍層碼: >> AZ50, | F:保證1/2 ASTM 厚度公差 | [訂單訊息通知] 2025/08/18 10:51:18 AM 訂單訊息通知 (秦大維 >> 通知 >> Hebe Liu) 訂單訊息 : 提醒！原訂單 2505EFE010 客戶是"沒簽"1/2 ASTM厚度公差，生產以一般公差管制生產。轉入本單2508ECE004 客戶有SET 1/2 ASTM公差。
PPGL | 2508ECE004/002 |  | 1. 製造標準為MS、ASTM或銷新加坡之訂單，若無技術指定優先用料，請優先使用國內料，勿使用ANFEN (OFP00406)-{.不符.} | 1. 製造標準為MS、ASTM或銷新加坡之訂單，若無技術指定優先用料，請優先使用國內料，勿使用ANFEN (OFP00406)-{.不符.} 2. 【提醒】！本單為直立式包裝，嚴禁鍍鋅或烤漆後以STAGGER捲取 (OFP00451)-{.不符.} 3. ※超耐候一系列用途要確認是否有英制公差需求，有英制公差需求時選配碼用ON027※ (OFP00680)-{.不符.} 4. 此經銷商有簽訂1/2厚度公差保證(無厚度變異),請調整冷軋與鍍鋅厚度公差管制範圍. 保證 ASTM 厚度公差 (OFP00180)-{.不符.} | 訂單:2508ECE004/002 CPL <生產備註> 事項如下 . 除HGI/ HGL 訂單邊緣不噴油. 其餘皆側緣噴油 (RMK00285) . 【美加訂單生產注意事項-CPL】1.客戶美加地區訂單實施修邊刀最大使用顆數上限(20顆) (RMK00717) . 【美加訂單生產注意事項-CPL】2.排程備註:注意修邊品質與毛邊 (RMK00717) . 【美加訂單生產注意事項-CPL】3.去毛邊輥的管制：兩側壓力均設定1.0 kg/cm2 (RMK00717) | 訂單:2508ECE004/002 CR1 <生產備註> 事項如下 . 【美加訂單生產注意事項-CR】1.兩側各加開一個spot cooling增加冷卻效果。 (RMK00717) . 【美加訂單生產注意事項-CR】2.發生毛邊時，請降速生產減輕毛邊程度，暫留討論後再處置。 (RMK00717) | 訂單:2508ECE004/002 CR2 <生產備註> 事項如下 . 【美加訂單生產注意事項-CR】1.兩側各加開一個spot cooling增加冷卻效果。 (RMK00717) . 【美加訂單生產注意事項-CR】2.發生毛邊時，請降速生產減輕毛邊程度，暫留討論後再處置。 (RMK00717) | 訂單:2508ECE004/002 CG1 <生產備註> 事項如下 . 鍍鋅表面不可有鋅痕、壓痕、凹陷、及刮傷 、應變痕等。 (RMK00054) . 鍍層 AZ150 (含) 以上 , 鋅花等級 C~E 目標D，避免鋅花晶界明顯後續造成烤漆點狀未塗漆。 (RMK00565) . 【美加訂單生產注意事項-CG1】副操確認完回控制室後，於生產排程鋼號旁簽名紀錄，以利後續追查(該排程生產完，排程單將保留)。 (RMK00717) . 【美加訂單生產注意事項-CG1】中央段副操每顆銲道出Pot時觀察銲道同時，確認Beaver Tail與鋼板接觸之Guide Roll羊毛氈狀況，並適時添加潤滑油(避免乾掉)。 (RMK00717) | 訂單:2508ECE004/002 CG2 <生產備註> 事項如下 . 鍍鋅表面不可有鋅痕、壓痕、凹陷、及刮傷 、應變痕等。 (RMK00054) . 鍍層 AZ150 (含) 以上 , 鋅花等級 C~E 目標D，避免鋅花晶界明顯後續造成烤漆點狀未塗漆。 (RMK00565) . 【美加訂單生產注意事項-CG2】1.使用SUB-NOZZLE (RMK00717) | 訂單:2508ECE004/002 CC1 <生產備註> 事項如下 . 正面面漆(20U)及正面總膜厚(25U)要求管制90%以上之膜厚,未達標準降級. (RMK00054) . 若背面面漆(20U)及背面總膜厚(25U)時要求管制90%以上之膜厚,未達標準降級 (RMK00054) . 面漆=18U(90%)~請購基準22U(110%),標準板總膜厚=5+20U(100%面漆). (RMK00054) . 30CM*全寬*留1塊給LAB及1塊給塗料商, (RMK00054) . 【捲取】注意！本單為直立式包裝。禁用STAGGER捲取送包裝！送RCL重處理例外。 (RMK00512) . 【美加訂單生產注意事項-CCP】1.請烤漆入口依照正背面漆鋼捲投向規定進行鋼捲投入。 (RMK00717) . 【美加訂單生產注意事項-CCP】2.烤漆入口依照鋼捲投向規定進行鋼捲投入。(CR1/CG1 CR2/CG2-->正向入料。CR1/CG2 CR2/CG1-->反向入料) (RMK00717) . 【美加訂單生產注意事項-CCP】3.此訂單背面漆一律採Nature塗裝，塗裝黏度設定40秒以上 (RMK00717) | 訂單:2508ECE004/002 CC2 <生產備註> 事項如下 . 正面面漆(20U)及正面總膜厚(25U)要求管制90%以上之膜厚,未達標準降級. (RMK00054) . 若背面面漆(20U)及背面總膜厚(25U)時要求管制90%以上之膜厚,未達標準降級 (RMK00054) . 面漆=18U(90%)~請購基準22U(110%),標準板總膜厚=5+20U(100%面漆). (RMK00054) . 30CM*全寬*留1塊給LAB及1塊給塗料商, (RMK00054) . 【捲取】注意！本單為直立式包裝。禁用STAGGER捲取送包裝！送RCL重處理例外。 (RMK00512) . 【美加訂單生產注意事項-CCP】1.請烤漆入口依照正背面漆鋼捲投向規定進行鋼捲投入。 (RMK00717) . 【美加訂單生產注意事項-CCP】2.烤漆入口依照鋼捲投向規定進行鋼捲投入。(CR1/CG1 CR2/CG2-->正向入料。CR1/CG2 CR2/CG1-->反向入料) (RMK00717) . 【美加訂單生產注意事項-CCP】3.此訂單背面漆一律採Nature塗裝，塗裝黏度設定40秒以上 (RMK00717) | 訂單:2508ECE004/002 RCL <生產備註> 事項如下 . 【捲取】注意！本單為直立式包裝。禁用STAGGER捲取送包裝！送RCL重處理例外。 (RMK00512) | 訂單:2508ECE004/002 CCPK 無 <生產備註> 事項 | 訂單:2508ECE004/002 CGQC <品檢備註> 事項如下 . 鍍層 AZ150 (含) 以上 , 鋅花等級 C~E 目標D，避免鋅花晶界明顯後續造成烤漆點狀未塗漆。 (RMK00565) | 訂單:2508ECE004/002 CCQC <品檢備註> 事項如下 . 【捲取】注意！本單為直立式包裝。禁用STAGGER捲取送包裝！送RCL重處理例外。 (RMK00512) | 訂單:2508ECE004/002 TOL 無 <生產備註> 事項 |  | 訂單 2508ECE004/002 修改記錄如下: 20250815 09:26:45 (25008) 退火碼: >> H2, 用途碼: >> COG003, 背面標示: >> S000, 訂單背面顏色(五碼): >> BW5KY, 背面漆膜厚: >> 12.5, 背面漆塗漆型式幾塗幾烤: >> 2, 鉻酸鹽: >> Z, 訂單厚度: >> 0.0184, 訂單重: >> 20, 重量容許率(下限): >> 10, 重量容許率(上限): >> 10, 訂單寬度: >> 43, 鍍製方式: >> AC, 鋼捲內徑: >> 508, 鋼捲下限重: >> 2.73, 鋼捲上限重: >> 4.54, 壓花條件碼: >> -, 表面花紋: >> R, 綠色識別碼: >> -, 印刷輥號: >> -, 產品代碼: >> PPGL, 皮膜碼: >> -, 單位別: >> I, 油品種類: >> Z, 塗油量: >> Z, 包裝代碼: >> E0 , 保護膜碼: >> -, 客戶試片取樣數量: >> 0, 客戶試片取樣型式: >> -, 調質碼: >> S, 套筒碼: >> P , 規格: >> A792SSGR80, 製造標準: >> ASTM, 表面處理劑種類: >> Z, 表面處理劑塗佈量: >> Z, 伸長率測試: >> Y, 硬度測試碼: >> Y, 抗拉強度測試: >> Y, 降伏強度測試: >> Y, 厚度變異: >> 0, 訂單正面顏色(五碼): >> SYG47, 正面漆膜厚: >> 25, 正面漆塗漆型式幾塗幾烤: >> 2, 修邊碼: >> Y, 重量碼: >> AW, 鋼捲捲向: >> O, 鍍層碼: >> AZ50, | F:保證1/2 ASTM 厚度公差 | [訂單訊息通知] 2025/08/18 10:51:19 AM 訂單訊息通知 (秦大維 >> 通知 >> Hebe Liu) 訂單訊息 : 提醒！原訂單 2505EFE010 客戶是"沒簽"1/2 ASTM厚度公差，生產以一般公差管制生產。轉入本單2508ECE004 客戶有SET 1/2 ASTM公差。
PPGL | 2508EFD001/001 |  | 1. 製造標準為MS、ASTM或銷新加坡之訂單，若無技術指定優先用料，請優先使用國內料，勿使用ANFEN (OFP00406)-{.不符.} | 1. 製造標準為MS、ASTM或銷新加坡之訂單，若無技術指定優先用料，請優先使用國內料，勿使用ANFEN (OFP00406)-{.不符.} | 訂單:2508EFD001/001 CPL <生產備註> 事項如下 . 除HGI/ HGL 訂單邊緣不噴油. 其餘皆側緣噴油 (RMK00285) | 訂單:2508EFD001/001 CR1 無 <生產備註> 事項 | 訂單:2508EFD001/001 CR2 無 <生產備註> 事項 | 訂單:2508EFD001/001 CG1 <生產備註> 事項如下 . 鍍層 AZ150 (含) 以上 , 鋅花等級 C~E 目標D，避免鋅花晶界明顯後續造成烤漆點狀未塗漆。 (RMK00565) | 訂單:2508EFD001/001 CG2 <生產備註> 事項如下 . 鍍層 AZ150 (含) 以上 , 鋅花等級 C~E 目標D，避免鋅花晶界明顯後續造成烤漆點狀未塗漆。 (RMK00565) | 訂單:2508EFD001/001 CC1 <生產備註> 事項如下 . 2015年發生過訴賠。請出口使用鋼套桶前請檢查焊接處，以免捲取後產生折痕 (RMK00381) . 【抽氣量】白色系在CC1生產時,FINISH抽氣量請設定250,如生產中發生色差b值異常升高,請股長再加大抽氣量因應 (RMK00560) | 訂單:2508EFD001/001 CC2 <生產備註> 事項如下 . 2015年發生過訴賠。請出口使用鋼套桶前請檢查焊接處，以免捲取後產生折痕 (RMK00381) . 【抽氣量】白色系在CC1生產時,FINISH抽氣量請設定250,如生產中發生色差b值異常升高,請股長再加大抽氣量因應 (RMK00560) | 訂單:2508EFD001/001 RCL 無 <生產備註> 事項 | 訂單:2508EFD001/001 CCPK 無 <生產備註> 事項 | 訂單:2508EFD001/001 CGQC <品檢備註> 事項如下 . 鍍層 AZ150 (含) 以上 , 鋅花等級 C~E 目標D，避免鋅花晶界明顯後續造成烤漆點狀未塗漆。 (RMK00565) | 訂單:2508EFD001/001 CCQC 無 <品檢備註> 事項 | 訂單:2508EFD001/001 TOL 無 <生產備註> 事項 |  | 訂單 2508EFD001/001 修改記錄如下: 20250715 10:12:33 (22021) 退火碼: >> H2, 用途碼: >> COA001, 背面標示: >> C848, 訂單背面顏色(五碼): >> BW73Y, 背面漆膜厚: >> 12.5, 背面漆塗漆型式幾塗幾烤: >> 2, 鉻酸鹽: >> Z, 訂單厚度: >> 0.5, 訂單重: >> 130, 重量容許率(下限): >> 10, 重量容許率(上限): >> 10, 訂單寬度: >> 1219, 鍍製方式: >> AC, 鋼捲內徑: >> 508, 鋼捲下限重: >> 3, 鋼捲上限重: >> 4.5, 壓花條件碼: >> -, 表面花紋: >> R, 綠色識別碼: >> -, 印刷輥號: >> -, 產品代碼: >> PPGL, 皮膜碼: >> -, 單位別: >> M, 油品種類: >> Z, 塗油量: >> Z, 包裝代碼: >> P7 , 保護膜碼: >> -, 客戶試片取樣型式: >> -, 調質碼: >> S, 套筒碼: >> S , 規格: >> A792MSSGR550, 製造標準: >> ASTM, 表面處理劑種類: >> Z, 表面處理劑塗佈量: >> Z, 伸長率測試: >> N, 硬度測試碼: >> N, 抗拉強度測試: >> N, 降伏強度測試: >> N, 訂單正面顏色(五碼): >> SW519, 正面漆膜厚: >> 25, 正面漆塗漆型式幾塗幾烤: >> 2, 修邊碼: >> Y, 重量碼: >> AW, 鋼捲捲向: >> O, 鍍層碼: >> AZM150, | *:
PPGL | 2508EFD001/002 |  | 1. 製造標準為MS、ASTM或銷新加坡之訂單，若無技術指定優先用料，請優先使用國內料，勿使用ANFEN (OFP00406)-{.不符.} | 1. 製造標準為MS、ASTM或銷新加坡之訂單，若無技術指定優先用料，請優先使用國內料，勿使用ANFEN (OFP00406)-{.不符.} | 訂單:2508EFD001/002 CPL <生產備註> 事項如下 . 除HGI/ HGL 訂單邊緣不噴油. 其餘皆側緣噴油 (RMK00285) | 訂單:2508EFD001/002 CR1 無 <生產備註> 事項 | 訂單:2508EFD001/002 CR2 無 <生產備註> 事項 | 訂單:2508EFD001/002 CG1 <生產備註> 事項如下 . 鍍層 AZ150 (含) 以上 , 鋅花等級 C~E 目標D，避免鋅花晶界明顯後續造成烤漆點狀未塗漆。 (RMK00565) | 訂單:2508EFD001/002 CG2 <生產備註> 事項如下 . 鍍層 AZ150 (含) 以上 , 鋅花等級 C~E 目標D，避免鋅花晶界明顯後續造成烤漆點狀未塗漆。 (RMK00565) | 訂單:2508EFD001/002 CC1 <生產備註> 事項如下 . 2015年發生過訴賠。請出口使用鋼套桶前請檢查焊接處，以免捲取後產生折痕 (RMK00381) . 【抽氣量】白色系在CC1生產時,FINISH抽氣量請設定250,如生產中發生色差b值異常升高,請股長再加大抽氣量因應 (RMK00560) | 訂單:2508EFD001/002 CC2 <生產備註> 事項如下 . 2015年發生過訴賠。請出口使用鋼套桶前請檢查焊接處，以免捲取後產生折痕 (RMK00381) . 【抽氣量】白色系在CC1生產時,FINISH抽氣量請設定250,如生產中發生色差b值異常升高,請股長再加大抽氣量因應 (RMK00560) | 訂單:2508EFD001/002 RCL 無 <生產備註> 事項 | 訂單:2508EFD001/002 CCPK 無 <生產備註> 事項 | 訂單:2508EFD001/002 CGQC <品檢備註> 事項如下 . 鍍層 AZ150 (含) 以上 , 鋅花等級 C~E 目標D，避免鋅花晶界明顯後續造成烤漆點狀未塗漆。 (RMK00565) | 訂單:2508EFD001/002 CCQC 無 <品檢備註> 事項 | 訂單:2508EFD001/002 TOL 無 <生產備註> 事項 |  | 訂單 2508EFD001/002 修改記錄如下: 20250715 10:12:46 (22021) 退火碼: >> H2, 用途碼: >> COA001, 背面標示: >> C847, 訂單背面顏色(五碼): >> BW73Y, 背面漆膜厚: >> 12.5, 背面漆塗漆型式幾塗幾烤: >> 2, 鉻酸鹽: >> Z, 訂單厚度: >> 0.5, 訂單重: >> 40, 重量容許率(下限): >> 10, 重量容許率(上限): >> 10, 訂單寬度: >> 1219, 鍍製方式: >> AC, 鋼捲內徑: >> 508, 鋼捲下限重: >> 3, 鋼捲上限重: >> 4.5, 壓花條件碼: >> -, 表面花紋: >> R, 綠色識別碼: >> -, 印刷輥號: >> -, 產品代碼: >> PPGL, 皮膜碼: >> -, 單位別: >> M, 油品種類: >> Z, 塗油量: >> Z, 包裝代碼: >> P7 , 保護膜碼: >> -, 客戶試片取樣型式: >> -, 調質碼: >> S, 套筒碼: >> S , 規格: >> A792MSSGR550, 製造標準: >> ASTM, 表面處理劑種類: >> Z, 表面處理劑塗佈量: >> Z, 伸長率測試: >> N, 硬度測試碼: >> N, 抗拉強度測試: >> N, 降伏強度測試: >> N, 訂單正面顏色(五碼): >> SW336, 正面漆膜厚: >> 25, 正面漆塗漆型式幾塗幾烤: >> 2, 修邊碼: >> Y, 重量碼: >> AW, 鋼捲捲向: >> O, 鍍層碼: >> AZM150, 20250715 10:14:21 (22021) 背面標示: C847 >> C848, | *:
PPGL | 2508EFD001/003 |  | 1. 製造標準為MS、ASTM或銷新加坡之訂單，若無技術指定優先用料，請優先使用國內料，勿使用ANFEN (OFP00406)-{.不符.} | 1. 製造標準為MS、ASTM或銷新加坡之訂單，若無技術指定優先用料，請優先使用國內料，勿使用ANFEN (OFP00406)-{.不符.} | 訂單:2508EFD001/003 CPL <生產備註> 事項如下 . 除HGI/ HGL 訂單邊緣不噴油. 其餘皆側緣噴油 (RMK00285) | 訂單:2508EFD001/003 CR1 無 <生產備註> 事項 | 訂單:2508EFD001/003 CR2 無 <生產備註> 事項 | 訂單:2508EFD001/003 CG1 <生產備註> 事項如下 . 鍍層 AZ150 (含) 以上 , 鋅花等級 C~E 目標D，避免鋅花晶界明顯後續造成烤漆點狀未塗漆。 (RMK00565) | 訂單:2508EFD001/003 CG2 <生產備註> 事項如下 . 鍍層 AZ150 (含) 以上 , 鋅花等級 C~E 目標D，避免鋅花晶界明顯後續造成烤漆點狀未塗漆。 (RMK00565) | 訂單:2508EFD001/003 CC1 <生產備註> 事項如下 . 2015年發生過訴賠。請出口使用鋼套桶前請檢查焊接處，以免捲取後產生折痕 (RMK00381) | 訂單:2508EFD001/003 CC2 <生產備註> 事項如下 . 2015年發生過訴賠。請出口使用鋼套桶前請檢查焊接處，以免捲取後產生折痕 (RMK00381) | 訂單:2508EFD001/003 RCL 無 <生產備註> 事項 | 訂單:2508EFD001/003 CCPK 無 <生產備註> 事項 | 訂單:2508EFD001/003 CGQC <品檢備註> 事項如下 . 鍍層 AZ150 (含) 以上 , 鋅花等級 C~E 目標D，避免鋅花晶界明顯後續造成烤漆點狀未塗漆。 (RMK00565) | 訂單:2508EFD001/003 CCQC 無 <品檢備註> 事項 | 訂單:2508EFD001/003 TOL 無 <生產備註> 事項 |  | 訂單 2508EFD001/003 修改記錄如下: 20250715 10:14:29 (22021) 退火碼: >> H2, 用途碼: >> COA001, 背面標示: >> C848, 訂單背面顏色(五碼): >> BW73Y, 背面漆膜厚: >> 12.5, 背面漆塗漆型式幾塗幾烤: >> 2, 鉻酸鹽: >> Z, 訂單厚度: >> 0.5, 訂單重: >> 40, 重量容許率(下限): >> 10, 重量容許率(上限): >> 10, 訂單寬度: >> 1219, 鍍製方式: >> AC, 鋼捲內徑: >> 508, 鋼捲下限重: >> 3, 鋼捲上限重: >> 4.5, 壓花條件碼: >> -, 表面花紋: >> R, 綠色識別碼: >> -, 印刷輥號: >> -, 產品代碼: >> PPGL, 皮膜碼: >> -, 單位別: >> M, 油品種類: >> Z, 塗油量: >> Z, 包裝代碼: >> P7 , 保護膜碼: >> -, 客戶試片取樣型式: >> -, 調質碼: >> S, 套筒碼: >> S , 規格: >> A792MSSGR550, 製造標準: >> ASTM, 表面處理劑種類: >> Z, 表面處理劑塗佈量: >> Z, 伸長率測試: >> N, 硬度測試碼: >> N, 抗拉強度測試: >> N, 降伏強度測試: >> N, 訂單正面顏色(五碼): >> SR628, 正面漆膜厚: >> 25, 正面漆塗漆型式幾塗幾烤: >> 2, 修邊碼: >> Y, 重量碼: >> AW, 鋼捲捲向: >> O, 鍍層碼: >> AZM150, | *:
PPGL | 2508EFD001/004 |  | 1. 製造標準為MS、ASTM或銷新加坡之訂單，若無技術指定優先用料，請優先使用國內料，勿使用ANFEN (OFP00406)-{.不符.} | 1. 製造標準為MS、ASTM或銷新加坡之訂單，若無技術指定優先用料，請優先使用國內料，勿使用ANFEN (OFP00406)-{.不符.} | 訂單:2508EFD001/004 CPL <生產備註> 事項如下 . 除HGI/ HGL 訂單邊緣不噴油. 其餘皆側緣噴油 (RMK00285) | 訂單:2508EFD001/004 CR1 無 <生產備註> 事項 | 訂單:2508EFD001/004 CR2 無 <生產備註> 事項 | 訂單:2508EFD001/004 CG1 <生產備註> 事項如下 . 鍍層 AZ150 (含) 以上 , 鋅花等級 C~E 目標D，避免鋅花晶界明顯後續造成烤漆點狀未塗漆。 (RMK00565) | 訂單:2508EFD001/004 CG2 <生產備註> 事項如下 . 鍍層 AZ150 (含) 以上 , 鋅花等級 C~E 目標D，避免鋅花晶界明顯後續造成烤漆點狀未塗漆。 (RMK00565) | 訂單:2508EFD001/004 CC1 <生產備註> 事項如下 . 2015年發生過訴賠。請出口使用鋼套桶前請檢查焊接處，以免捲取後產生折痕 (RMK00381) | 訂單:2508EFD001/004 CC2 <生產備註> 事項如下 . 2015年發生過訴賠。請出口使用鋼套桶前請檢查焊接處，以免捲取後產生折痕 (RMK00381) | 訂單:2508EFD001/004 RCL 無 <生產備註> 事項 | 訂單:2508EFD001/004 CCPK 無 <生產備註> 事項 | 訂單:2508EFD001/004 CGQC <品檢備註> 事項如下 . 鍍層 AZ150 (含) 以上 , 鋅花等級 C~E 目標D，避免鋅花晶界明顯後續造成烤漆點狀未塗漆。 (RMK00565) | 訂單:2508EFD001/004 CCQC 無 <品檢備註> 事項 | 訂單:2508EFD001/004 TOL 無 <生產備註> 事項 |  | 訂單 2508EFD001/004 修改記錄如下: 20250715 10:16:18 (22021) 退火碼: >> H2, 用途碼: >> COA001, 背面標示: >> C848, 訂單背面顏色(五碼): >> BW73Y, 背面漆膜厚: >> 12.5, 背面漆塗漆型式幾塗幾烤: >> 2, 鉻酸鹽: >> Z, 訂單厚度: >> 0.5, 訂單重: >> 40, 重量容許率(下限): >> 10, 重量容許率(上限): >> 10, 訂單寬度: >> 1219, 鍍製方式: >> AC, 鋼捲內徑: >> 508, 鋼捲下限重: >> 3, 鋼捲上限重: >> 4.5, 壓花條件碼: >> -, 表面花紋: >> R, 綠色識別碼: >> -, 印刷輥號: >> -, 產品代碼: >> PPGL, 皮膜碼: >> -, 單位別: >> M, 油品種類: >> Z, 塗油量: >> Z, 包裝代碼: >> P7 , 保護膜碼: >> -, 客戶試片取樣型式: >> -, 調質碼: >> S, 套筒碼: >> S , 規格: >> A792MSSGR550, 製造標準: >> ASTM, 表面處理劑種類: >> Z, 表面處理劑塗佈量: >> Z, 伸長率測試: >> N, 硬度測試碼: >> N, 抗拉強度測試: >> N, 降伏強度測試: >> N, 訂單正面顏色(五碼): >> SL708, 正面漆膜厚: >> 25, 正面漆塗漆型式幾塗幾烤: >> 2, 修邊碼: >> Y, 重量碼: >> AW, 鋼捲捲向: >> O, 鍍層碼: >> AZM150, 20250715 10:29:28 (22021) 訂單重: 40 >> 60, | *:
PPGL | 2508EFD001/005 |  | 1. 製造標準為MS、ASTM或銷新加坡之訂單，若無技術指定優先用料，請優先使用國內料，勿使用ANFEN (OFP00406)-{.不符.} | 1. 製造標準為MS、ASTM或銷新加坡之訂單，若無技術指定優先用料，請優先使用國內料，勿使用ANFEN (OFP00406)-{.不符.} | 訂單:2508EFD001/005 CPL <生產備註> 事項如下 . 除HGI/ HGL 訂單邊緣不噴油. 其餘皆側緣噴油 (RMK00285) | 訂單:2508EFD001/005 CR1 無 <生產備註> 事項 | 訂單:2508EFD001/005 CR2 無 <生產備註> 事項 | 訂單:2508EFD001/005 CG1 <生產備註> 事項如下 . 鍍層 AZ150 (含) 以上 , 鋅花等級 C~E 目標D，避免鋅花晶界明顯後續造成烤漆點狀未塗漆。 (RMK00565) | 訂單:2508EFD001/005 CG2 <生產備註> 事項如下 . 鍍層 AZ150 (含) 以上 , 鋅花等級 C~E 目標D，避免鋅花晶界明顯後續造成烤漆點狀未塗漆。 (RMK00565) | 訂單:2508EFD001/005 CC1 <生產備註> 事項如下 . 【色差】顏色偏鮮豔遮蓋力稍嫌不足，線上生產請作足膜厚以免發生色差 (RMK-E_CHIN) . 2015年發生過訴賠。請出口使用鋼套桶前請檢查焊接處，以免捲取後產生折痕 (RMK00381) | 訂單:2508EFD001/005 CC2 <生產備註> 事項如下 . 【色差】顏色偏鮮豔遮蓋力稍嫌不足，線上生產請作足膜厚以免發生色差 (RMK-E_CHIN) . 2015年發生過訴賠。請出口使用鋼套桶前請檢查焊接處，以免捲取後產生折痕 (RMK00381) | 訂單:2508EFD001/005 RCL 無 <生產備註> 事項 | 訂單:2508EFD001/005 CCPK 無 <生產備註> 事項 | 訂單:2508EFD001/005 CGQC <品檢備註> 事項如下 . 鍍層 AZ150 (含) 以上 , 鋅花等級 C~E 目標D，避免鋅花晶界明顯後續造成烤漆點狀未塗漆。 (RMK00565) | 訂單:2508EFD001/005 CCQC <品檢備註> 事項如下 . 【色差】顏色偏鮮豔遮蓋力稍嫌不足，線上生產請作足膜厚以免發生色差 (RMK-E_CHIN) | 訂單:2508EFD001/005 TOL 無 <生產備註> 事項 | 【色差】顏色偏鮮豔遮蓋力稍嫌不足，線上生產請作足膜厚以免發生色差^^/CC1/CC2/CCQC/ <<.E_CHIN 2025/07/15 11:57.>> | 訂單 2508EFD001/005 修改記錄如下: 20250715 10:16:30 (22021) 退火碼: >> H2, 用途碼: >> COA001, 背面標示: >> C848, 訂單背面顏色(五碼): >> BW73Y, 背面漆膜厚: >> 12.5, 背面漆塗漆型式幾塗幾烤: >> 2, 鉻酸鹽: >> Z, 訂單厚度: >> 0.5, 訂單重: >> 40, 重量容許率(下限): >> 10, 重量容許率(上限): >> 10, 訂單寬度: >> 1219, 鍍製方式: >> AC, 鋼捲內徑: >> 508, 鋼捲下限重: >> 3, 鋼捲上限重: >> 4.5, 壓花條件碼: >> -, 表面花紋: >> R, 綠色識別碼: >> -, 印刷輥號: >> -, 產品代碼: >> PPGL, 皮膜碼: >> -, 單位別: >> M, 油品種類: >> Z, 塗油量: >> Z, 包裝代碼: >> P7 , 保護膜碼: >> -, 客戶試片取樣型式: >> -, 調質碼: >> S, 套筒碼: >> S , 規格: >> A792MSSGR550, 製造標準: >> ASTM, 表面處理劑種類: >> Z, 表面處理劑塗佈量: >> Z, 伸長率測試: >> N, 硬度測試碼: >> N, 抗拉強度測試: >> N, 降伏強度測試: >> N, 訂單正面顏色(五碼): >> SL407, 正面漆膜厚: >> 25, 正面漆塗漆型式幾塗幾烤: >> 2, 修邊碼: >> Y, 重量碼: >> AW, 鋼捲捲向: >> O, 鍍層碼: >> AZM150, | *:
PPGL | 2508EFD001/006 |  | 1. 製造標準為MS、ASTM或銷新加坡之訂單，若無技術指定優先用料，請優先使用國內料，勿使用ANFEN (OFP00406)-{.不符.} | 1. 製造標準為MS、ASTM或銷新加坡之訂單，若無技術指定優先用料，請優先使用國內料，勿使用ANFEN (OFP00406)-{.不符.} | 訂單:2508EFD001/006 CPL <生產備註> 事項如下 . 除HGI/ HGL 訂單邊緣不噴油. 其餘皆側緣噴油 (RMK00285) | 訂單:2508EFD001/006 CR1 無 <生產備註> 事項 | 訂單:2508EFD001/006 CR2 無 <生產備註> 事項 | 訂單:2508EFD001/006 CG1 <生產備註> 事項如下 . 鍍層 AZ150 (含) 以上 , 鋅花等級 C~E 目標D，避免鋅花晶界明顯後續造成烤漆點狀未塗漆。 (RMK00565) | 訂單:2508EFD001/006 CG2 <生產備註> 事項如下 . 鍍層 AZ150 (含) 以上 , 鋅花等級 C~E 目標D，避免鋅花晶界明顯後續造成烤漆點狀未塗漆。 (RMK00565) | 訂單:2508EFD001/006 CC1 <生產備註> 事項如下 . 2015年發生過訴賠。請出口使用鋼套桶前請檢查焊接處，以免捲取後產生折痕 (RMK00381) | 訂單:2508EFD001/006 CC2 <生產備註> 事項如下 . 2015年發生過訴賠。請出口使用鋼套桶前請檢查焊接處，以免捲取後產生折痕 (RMK00381) | 訂單:2508EFD001/006 RCL 無 <生產備註> 事項 | 訂單:2508EFD001/006 CCPK 無 <生產備註> 事項 | 訂單:2508EFD001/006 CGQC <品檢備註> 事項如下 . 鍍層 AZ150 (含) 以上 , 鋅花等級 C~E 目標D，避免鋅花晶界明顯後續造成烤漆點狀未塗漆。 (RMK00565) | 訂單:2508EFD001/006 CCQC 無 <品檢備註> 事項 | 訂單:2508EFD001/006 TOL 無 <生產備註> 事項 |  | 訂單 2508EFD001/006 修改記錄如下: 20250715 10:16:38 (22021) 退火碼: >> H2, 用途碼: >> COA001, 背面標示: >> C848, 訂單背面顏色(五碼): >> BW73Y, 背面漆膜厚: >> 12.5, 背面漆塗漆型式幾塗幾烤: >> 2, 鉻酸鹽: >> Z, 訂單厚度: >> 0.5, 訂單重: >> 40, 重量容許率(下限): >> 10, 重量容許率(上限): >> 10, 訂單寬度: >> 1219, 鍍製方式: >> AC, 鋼捲內徑: >> 508, 鋼捲下限重: >> 3, 鋼捲上限重: >> 4.5, 壓花條件碼: >> -, 表面花紋: >> R, 綠色識別碼: >> -, 印刷輥號: >> -, 產品代碼: >> PPGL, 皮膜碼: >> -, 單位別: >> M, 油品種類: >> Z, 塗油量: >> Z, 包裝代碼: >> P7 , 保護膜碼: >> -, 客戶試片取樣數量: >> 0, 客戶試片取樣型式: >> -, 調質碼: >> S, 套筒碼: >> S , 規格: >> A792MSSGR550, 製造標準: >> ASTM, 表面處理劑種類: >> Z, 表面處理劑塗佈量: >> Z, 伸長率測試: >> N, 硬度測試碼: >> N, 抗拉強度測試: >> N, 降伏強度測試: >> N, 訂單正面顏色(五碼): >> SL366, 正面漆膜厚: >> 25, 正面漆塗漆型式幾塗幾烤: >> 2, 修邊碼: >> Y, 重量碼: >> AW, 鋼捲捲向: >> O, 鍍層碼: >> AZM150, | *:
PPGL | 2508EFD002/001 |  | 1. 製造標準為MS、ASTM或銷新加坡之訂單，若無技術指定優先用料，請優先使用國內料，勿使用ANFEN (OFP00406)-{.不符.} | 1. 訂單若有厚度變異，冷軋厚度公差比照烤漆計算公式 , 但最小為 1/2 公差做設定 (OFP00254)-{.不符.} 2. "偏薄要求訂單" 鍍後厚度減 鍍後厚度下限需大於 0.02 MM,以免發生厚度不足狀況 (OFP00369)-{.不符.} 3. 製造標準為MS、ASTM或銷新加坡之訂單，若無技術指定優先用料，請優先使用國內料，勿使用ANFEN (OFP00406)-{.不符.} | 訂單:2508EFD002/001 CPL <生產備註> 事項如下 . 除HGI/ HGL 訂單邊緣不噴油. 其餘皆側緣噴油 (RMK00285) | 訂單:2508EFD002/001 CR1 <生產備註> 事項如下 . 完軋寬度超出管制值上限≦2mm時,冷軋繼續生產並填寫品質異常通報單給鍍鋅線,以便調整張力與板溫 (RMK00278) | 訂單:2508EFD002/001 CR2 <生產備註> 事項如下 . 完軋寬度超出管制值上限≦2mm時,冷軋繼續生產並填寫品質異常通報單給鍍鋅線,以便調整張力與板溫 (RMK00278) | 訂單:2508EFD002/001 CG1 無 <生產備註> 事項 | 訂單:2508EFD002/001 CG2 無 <生產備註> 事項 | 訂單:2508EFD002/001 CC1 <生產備註> 事項如下 . 因千里達烤漆產品曾經耐候性不佳被客訴，所以生產時請務必確認PMT (RMK00404) . 【抽氣量】白色系在CC1生產時,FINISH抽氣量請設定250,如生產中發生色差b值異常升高,請股長再加大抽氣量因應 (RMK00560) | 訂單:2508EFD002/001 CC2 <生產備註> 事項如下 . 因千里達烤漆產品曾經耐候性不佳被客訴，所以生產時請務必確認PMT (RMK00404) . 【抽氣量】白色系在CC1生產時,FINISH抽氣量請設定250,如生產中發生色差b值異常升高,請股長再加大抽氣量因應 (RMK00560) | 訂單:2508EFD002/001 RCL 無 <生產備註> 事項 | 訂單:2508EFD002/001 CCPK 無 <生產備註> 事項 | 訂單:2508EFD002/001 CGQC 無 <品檢備註> 事項 | 訂單:2508EFD002/001 CCQC 無 <品檢備註> 事項 | 訂單:2508EFD002/001 TOL 無 <生產備註> 事項 |  | 訂單 2508EFD002/001 修改記錄如下: 20250728 13:24:08 (22021) 退火碼: >> S1, 用途碼: >> COA001, 背面標示: >> C160, 訂單背面顏色(五碼): >> BW736, 背面漆膜厚: >> NOM, 背面漆塗漆型式幾塗幾烤: >> 1, 鉻酸鹽: >> Z, 訂單厚度: >> 0.5, 訂單重: >> 40, 重量容許率(下限): >> 10, 重量容許率(上限): >> 10, 訂單寬度: >> 1219, 鍍製方式: >> BC, 鋼捲內徑: >> 508, 鋼捲下限重: >> 3, 鋼捲上限重: >> 5, 壓花條件碼: >> -, 表面花紋: >> R, 綠色識別碼: >> -, 印刷輥號: >> -, 產品代碼: >> PPGL, 皮膜碼: >> -, 單位別: >> M, 油品種類: >> Z, 塗油量: >> Z, 包裝代碼: >> P7 , 保護膜碼: >> -, 客戶試片取樣型式: >> -, 調質碼: >> S, 套筒碼: >> N , 規格: >> A792MSSGR275, 製造標準: >> ASTM, 表面處理劑種類: >> Z, 表面處理劑塗佈量: >> Z, 伸長率測試: >> N, 硬度測試碼: >> N, 抗拉強度測試: >> N, 降伏強度測試: >> N, 厚度變異: >> -3, 訂單正面顏色(五碼): >> SW417, 正面漆膜厚: >> 25, 正面漆塗漆型式幾塗幾烤: >> 2, 修邊碼: >> Y, 重量碼: >> AW, 鋼捲捲向: >> O, 鍍層碼: >> AZM150, | H:厚度偏薄
PPGL | 2508EFD002/002 |  | 1. 製造標準為MS、ASTM或銷新加坡之訂單，若無技術指定優先用料，請優先使用國內料，勿使用ANFEN (OFP00406)-{.不符.} | 1. 訂單若有厚度變異，冷軋厚度公差比照烤漆計算公式 , 但最小為 1/2 公差做設定 (OFP00254)-{.不符.} 2. "偏薄要求訂單" 鍍後厚度減 鍍後厚度下限需大於 0.02 MM,以免發生厚度不足狀況 (OFP00369)-{.不符.} 3. 製造標準為MS、ASTM或銷新加坡之訂單，若無技術指定優先用料，請優先使用國內料，勿使用ANFEN (OFP00406)-{.不符.} | 訂單:2508EFD002/002 CPL <生產備註> 事項如下 . 除HGI/ HGL 訂單邊緣不噴油. 其餘皆側緣噴油 (RMK00285) | 訂單:2508EFD002/002 CR1 <生產備註> 事項如下 . 完軋寬度超出管制值上限≦2mm時,冷軋繼續生產並填寫品質異常通報單給鍍鋅線,以便調整張力與板溫 (RMK00278) | 訂單:2508EFD002/002 CR2 <生產備註> 事項如下 . 完軋寬度超出管制值上限≦2mm時,冷軋繼續生產並填寫品質異常通報單給鍍鋅線,以便調整張力與板溫 (RMK00278) | 訂單:2508EFD002/002 CG1 無 <生產備註> 事項 | 訂單:2508EFD002/002 CG2 無 <生產備註> 事項 | 訂單:2508EFD002/002 CC1 <生產備註> 事項如下 . 因千里達烤漆產品曾經耐候性不佳被客訴，所以生產時請務必確認PMT (RMK00404) | 訂單:2508EFD002/002 CC2 <生產備註> 事項如下 . 因千里達烤漆產品曾經耐候性不佳被客訴，所以生產時請務必確認PMT (RMK00404) | 訂單:2508EFD002/002 RCL 無 <生產備註> 事項 | 訂單:2508EFD002/002 CCPK 無 <生產備註> 事項 | 訂單:2508EFD002/002 CGQC 無 <品檢備註> 事項 | 訂單:2508EFD002/002 CCQC 無 <品檢備註> 事項 | 訂單:2508EFD002/002 TOL 無 <生產備註> 事項 |  | 訂單 2508EFD002/002 修改記錄如下: 20250728 13:24:20 (22021) 退火碼: >> S1, 用途碼: >> COA001, 背面標示: >> C160, 訂單背面顏色(五碼): >> BW736, 背面漆膜厚: >> NOM, 背面漆塗漆型式幾塗幾烤: >> 1, 鉻酸鹽: >> Z, 訂單厚度: >> 0.5, 訂單重: >> 40, 重量容許率(下限): >> 10, 重量容許率(上限): >> 10, 訂單寬度: >> 1219, 鍍製方式: >> BC, 鋼捲內徑: >> 508, 鋼捲下限重: >> 3, 鋼捲上限重: >> 5, 壓花條件碼: >> -, 表面花紋: >> R, 綠色識別碼: >> -, 印刷輥號: >> -, 產品代碼: >> PPGL, 皮膜碼: >> -, 單位別: >> M, 油品種類: >> Z, 塗油量: >> Z, 包裝代碼: >> P7 , 保護膜碼: >> -, 客戶試片取樣型式: >> -, 調質碼: >> S, 套筒碼: >> N , 規格: >> A792MSSGR275, 製造標準: >> ASTM, 表面處理劑種類: >> Z, 表面處理劑塗佈量: >> Z, 伸長率測試: >> N, 硬度測試碼: >> N, 抗拉強度測試: >> N, 降伏強度測試: >> N, 厚度變異: >> -3, 訂單正面顏色(五碼): >> SG416, 正面漆膜厚: >> 25, 正面漆塗漆型式幾塗幾烤: >> 2, 修邊碼: >> Y, 重量碼: >> AW, 鋼捲捲向: >> O, 鍍層碼: >> AZM150, | H:厚度偏薄
PPGL | 2508EFD002/003 |  | 1. 製造標準為MS、ASTM或銷新加坡之訂單，若無技術指定優先用料，請優先使用國內料，勿使用ANFEN (OFP00406)-{.不符.} | 1. 訂單若有厚度變異，冷軋厚度公差比照烤漆計算公式 , 但最小為 1/2 公差做設定 (OFP00254)-{.不符.} 2. "偏薄要求訂單" 鍍後厚度減 鍍後厚度下限需大於 0.02 MM,以免發生厚度不足狀況 (OFP00369)-{.不符.} 3. 製造標準為MS、ASTM或銷新加坡之訂單，若無技術指定優先用料，請優先使用國內料，勿使用ANFEN (OFP00406)-{.不符.} | 訂單:2508EFD002/003 CPL <生產備註> 事項如下 . 除HGI/ HGL 訂單邊緣不噴油. 其餘皆側緣噴油 (RMK00285) | 訂單:2508EFD002/003 CR1 <生產備註> 事項如下 . 完軋寬度超出管制值上限≦2mm時,冷軋繼續生產並填寫品質異常通報單給鍍鋅線,以便調整張力與板溫 (RMK00278) | 訂單:2508EFD002/003 CR2 <生產備註> 事項如下 . 完軋寬度超出管制值上限≦2mm時,冷軋繼續生產並填寫品質異常通報單給鍍鋅線,以便調整張力與板溫 (RMK00278) | 訂單:2508EFD002/003 CG1 無 <生產備註> 事項 | 訂單:2508EFD002/003 CG2 無 <生產備註> 事項 | 訂單:2508EFD002/003 CC1 <生產備註> 事項如下 . 【水痕】因YCP 近似深黑色水痕可能嚴重，因此指定CC1生產注意W/Q 使用純水與水量控制 (RMK-E_CHIN) . 因千里達烤漆產品曾經耐候性不佳被客訴，所以生產時請務必確認PMT (RMK00404) | 訂單:2508EFD002/003 CC2 <生產備註> 事項如下 . 【水痕】因YCP 近似深黑色水痕可能嚴重，因此指定CC1生產注意W/Q 使用純水與水量控制 (RMK-E_CHIN) . 因千里達烤漆產品曾經耐候性不佳被客訴，所以生產時請務必確認PMT (RMK00404) | 訂單:2508EFD002/003 RCL 無 <生產備註> 事項 | 訂單:2508EFD002/003 CCPK 無 <生產備註> 事項 | 訂單:2508EFD002/003 CGQC 無 <品檢備註> 事項 | 訂單:2508EFD002/003 CCQC <品檢備註> 事項如下 . 【水痕】因YCP 近似深黑色水痕可能嚴重，因此指定CC1生產注意W/Q 使用純水與水量控制 (RMK-E_CHIN) | 訂單:2508EFD002/003 TOL 無 <生產備註> 事項 | 【水痕】因YCP 近似深黑色水痕可能嚴重，因此指定CC1生產注意W/Q 使用純水與水量控制^^/CC1/CC2/CCQC/^^ <<.E_CHIN 2025/08/04 11:02.>> | 訂單 2508EFD002/003 修改記錄如下: 20250728 13:24:30 (22021) 退火碼: >> S1, 用途碼: >> COA001, 背面標示: >> C160, 訂單背面顏色(五碼): >> BW736, 背面漆膜厚: >> NOM, 背面漆塗漆型式幾塗幾烤: >> 1, 鉻酸鹽: >> Z, 訂單厚度: >> 0.5, 訂單重: >> 40, 重量容許率(下限): >> 10, 重量容許率(上限): >> 10, 訂單寬度: >> 1219, 鍍製方式: >> BC, 鋼捲內徑: >> 508, 鋼捲下限重: >> 3, 鋼捲上限重: >> 5, 壓花條件碼: >> -, 表面花紋: >> R, 綠色識別碼: >> -, 印刷輥號: >> -, 產品代碼: >> PPGL, 皮膜碼: >> -, 單位別: >> M, 油品種類: >> Z, 塗油量: >> Z, 包裝代碼: >> P7 , 保護膜碼: >> -, 客戶試片取樣型式: >> -, 調質碼: >> S, 套筒碼: >> N , 規格: >> A792MSSGR275, 製造標準: >> ASTM, 表面處理劑種類: >> Z, 表面處理劑塗佈量: >> Z, 伸長率測試: >> N, 硬度測試碼: >> N, 抗拉強度測試: >> N, 降伏強度測試: >> N, 厚度變異: >> -3, 訂單正面顏色(五碼): >> SY756, 正面漆膜厚: >> 25, 正面漆塗漆型式幾塗幾烤: >> 2, 修邊碼: >> Y, 重量碼: >> AW, 鋼捲捲向: >> O, 鍍層碼: >> AZM150, | H:厚度偏薄
PPGL | 2508EFD002/004 |  | 1. 製造標準為MS、ASTM或銷新加坡之訂單，若無技術指定優先用料，請優先使用國內料，勿使用ANFEN (OFP00406)-{.不符.} | 1. 訂單若有厚度變異，冷軋厚度公差比照烤漆計算公式 , 但最小為 1/2 公差做設定 (OFP00254)-{.不符.} 2. "偏薄要求訂單" 鍍後厚度減 鍍後厚度下限需大於 0.02 MM,以免發生厚度不足狀況 (OFP00369)-{.不符.} 3. 製造標準為MS、ASTM或銷新加坡之訂單，若無技術指定優先用料，請優先使用國內料，勿使用ANFEN (OFP00406)-{.不符.} | 訂單:2508EFD002/004 CPL <生產備註> 事項如下 . 除HGI/ HGL 訂單邊緣不噴油. 其餘皆側緣噴油 (RMK00285) | 訂單:2508EFD002/004 CR1 <生產備註> 事項如下 . 完軋寬度超出管制值上限≦2mm時,冷軋繼續生產並填寫品質異常通報單給鍍鋅線,以便調整張力與板溫 (RMK00278) | 訂單:2508EFD002/004 CR2 <生產備註> 事項如下 . 完軋寬度超出管制值上限≦2mm時,冷軋繼續生產並填寫品質異常通報單給鍍鋅線,以便調整張力與板溫 (RMK00278) | 訂單:2508EFD002/004 CG1 無 <生產備註> 事項 | 訂單:2508EFD002/004 CG2 無 <生產備註> 事項 | 訂單:2508EFD002/004 CC1 <生產備註> 事項如下 . 【水痕】因YCP 近似深黑色水痕可能嚴重，因此指定CC1生產注意W/Q 使用純水與水量控制 (RMK-E_CHIN) . 2015年發生過訴賠。請出口使用鋼套桶前請檢查焊接處，以免捲取後產生折痕 (RMK00381) . 因千里達烤漆產品曾經耐候性不佳被客訴，所以生產時請務必確認PMT (RMK00404) | 訂單:2508EFD002/004 CC2 <生產備註> 事項如下 . 【水痕】因YCP 近似深黑色水痕可能嚴重，因此指定CC1生產注意W/Q 使用純水與水量控制 (RMK-E_CHIN) . 2015年發生過訴賠。請出口使用鋼套桶前請檢查焊接處，以免捲取後產生折痕 (RMK00381) . 因千里達烤漆產品曾經耐候性不佳被客訴，所以生產時請務必確認PMT (RMK00404) | 訂單:2508EFD002/004 RCL 無 <生產備註> 事項 | 訂單:2508EFD002/004 CCPK 無 <生產備註> 事項 | 訂單:2508EFD002/004 CGQC 無 <品檢備註> 事項 | 訂單:2508EFD002/004 CCQC <品檢備註> 事項如下 . 【水痕】因YCP 近似深黑色水痕可能嚴重，因此指定CC1生產注意W/Q 使用純水與水量控制 (RMK-E_CHIN) | 訂單:2508EFD002/004 TOL 無 <生產備註> 事項 | 【水痕】因YCP 近似深黑色水痕可能嚴重，因此指定CC1生產注意W/Q 使用純水與水量控制^^/CC1/CC2/CCQC/^^ <<.E_CHIN 2025/08/04 11:26.>> | 訂單 2508EFD002/004 修改記錄如下: 20250728 13:24:37 (22021) 退火碼: >> S1, 用途碼: >> COA001, 背面標示: >> C857, 訂單背面顏色(五碼): >> BW736, 背面漆膜厚: >> NOM, 背面漆塗漆型式幾塗幾烤: >> 1, 鉻酸鹽: >> Z, 訂單厚度: >> 0.4, 訂單重: >> 40, 重量容許率(下限): >> 10, 重量容許率(上限): >> 10, 訂單寬度: >> 1219, 鍍製方式: >> BC, 鋼捲內徑: >> 508, 鋼捲下限重: >> 3, 鋼捲上限重: >> 5, 壓花條件碼: >> -, 表面花紋: >> R, 綠色識別碼: >> -, 印刷輥號: >> -, 產品代碼: >> PPGL, 皮膜碼: >> -, 單位別: >> M, 油品種類: >> Z, 塗油量: >> Z, 包裝代碼: >> P7 , 保護膜碼: >> -, 客戶試片取樣型式: >> -, 調質碼: >> S, 套筒碼: >> S , 規格: >> A792MSSGR275, 製造標準: >> ASTM, 表面處理劑種類: >> Z, 表面處理劑塗佈量: >> Z, 伸長率測試: >> N, 硬度測試碼: >> N, 抗拉強度測試: >> N, 降伏強度測試: >> N, 厚度變異: >> -3, 訂單正面顏色(五碼): >> SY906, 正面漆膜厚: >> 25, 正面漆塗漆型式幾塗幾烤: >> 2, 修邊碼: >> Y, 重量碼: >> AW, 鋼捲捲向: >> O, 鍍層碼: >> AZM150, | H:厚度偏薄
PPGL | 2508EFD002/005 |  | 1. 製造標準為MS、ASTM或銷新加坡之訂單，若無技術指定優先用料，請優先使用國內料，勿使用ANFEN (OFP00406)-{.不符.} | 1. 訂單若有厚度變異，冷軋厚度公差比照烤漆計算公式 , 但最小為 1/2 公差做設定 (OFP00254)-{.不符.} 2. "偏薄要求訂單" 鍍後厚度減 鍍後厚度下限需大於 0.02 MM,以免發生厚度不足狀況 (OFP00369)-{.不符.} 3. 製造標準為MS、ASTM或銷新加坡之訂單，若無技術指定優先用料，請優先使用國內料，勿使用ANFEN (OFP00406)-{.不符.} | 訂單:2508EFD002/005 CPL <生產備註> 事項如下 . 除HGI/ HGL 訂單邊緣不噴油. 其餘皆側緣噴油 (RMK00285) | 訂單:2508EFD002/005 CR1 <生產備註> 事項如下 . 完軋寬度超出管制值上限≦2mm時,冷軋繼續生產並填寫品質異常通報單給鍍鋅線,以便調整張力與板溫 (RMK00278) | 訂單:2508EFD002/005 CR2 <生產備註> 事項如下 . 完軋寬度超出管制值上限≦2mm時,冷軋繼續生產並填寫品質異常通報單給鍍鋅線,以便調整張力與板溫 (RMK00278) | 訂單:2508EFD002/005 CG1 無 <生產備註> 事項 | 訂單:2508EFD002/005 CG2 無 <生產備註> 事項 | 訂單:2508EFD002/005 CC1 <生產備註> 事項如下 . 【水痕】因YCP 近似深黑色水痕可能嚴重，因此指定CC1生產注意W/Q 使用純水與水量控制 (RMK-E_CHIN) . 2015年發生過訴賠。請出口使用鋼套桶前請檢查焊接處，以免捲取後產生折痕 (RMK00381) . 因千里達烤漆產品曾經耐候性不佳被客訴，所以生產時請務必確認PMT (RMK00404) | 訂單:2508EFD002/005 CC2 <生產備註> 事項如下 . 【水痕】因YCP 近似深黑色水痕可能嚴重，因此指定CC1生產注意W/Q 使用純水與水量控制 (RMK-E_CHIN) . 2015年發生過訴賠。請出口使用鋼套桶前請檢查焊接處，以免捲取後產生折痕 (RMK00381) . 因千里達烤漆產品曾經耐候性不佳被客訴，所以生產時請務必確認PMT (RMK00404) | 訂單:2508EFD002/005 RCL 無 <生產備註> 事項 | 訂單:2508EFD002/005 CCPK 無 <生產備註> 事項 | 訂單:2508EFD002/005 CGQC 無 <品檢備註> 事項 | 訂單:2508EFD002/005 CCQC <品檢備註> 事項如下 . 【水痕】因YCP 近似深黑色水痕可能嚴重，因此指定CC1生產注意W/Q 使用純水與水量控制 (RMK-E_CHIN) | 訂單:2508EFD002/005 TOL 無 <生產備註> 事項 | 【水痕】因YCP 近似深黑色水痕可能嚴重，因此指定CC1生產注意W/Q 使用純水與水量控制^^/CC1/CC2/CCQC/^^ <<.E_CHIN 2025/08/04 11:38.>> | 訂單 2508EFD002/005 修改記錄如下: 20250728 13:23:47 (22021) 退火碼: >> S1, 用途碼: >> COA001, 背面標示: >> C850, 訂單背面顏色(五碼): >> BW736, 背面漆膜厚: >> NOM, 背面漆塗漆型式幾塗幾烤: >> 1, 鉻酸鹽: >> Z, 訂單厚度: >> 0.6, 訂單重: >> 40, 重量容許率(下限): >> 10, 重量容許率(上限): >> 10, 訂單寬度: >> 1219, 鍍製方式: >> BC, 鋼捲內徑: >> 508, 鋼捲下限重: >> 3, 鋼捲上限重: >> 5, 壓花條件碼: >> -, 表面花紋: >> R, 綠色識別碼: >> -, 印刷輥號: >> -, 產品代碼: >> PPGL, 皮膜碼: >> -, 單位別: >> M, 油品種類: >> Z, 塗油量: >> Z, 包裝代碼: >> P7 , 保護膜碼: >> -, 客戶試片取樣型式: >> -, 調質碼: >> S, 套筒碼: >> S , 規格: >> A792MSSGR275, 製造標準: >> ASTM, 表面處理劑種類: >> Z, 表面處理劑塗佈量: >> Z, 伸長率測試: >> N, 硬度測試碼: >> N, 抗拉強度測試: >> N, 降伏強度測試: >> N, 厚度變異: >> -3, 訂單正面顏色(五碼): >> SY866, 正面漆膜厚: >> 25, 正面漆塗漆型式幾塗幾烤: >> 2, 修邊碼: >> Y, 重量碼: >> AW, 鋼捲捲向: >> O, 鍍層碼: >> AZM150, | H:厚度偏薄
PPGL | 2508EFD003/001 |  | 1. 製造標準為MS、ASTM或銷新加坡之訂單，若無技術指定優先用料，請優先使用國內料，勿使用ANFEN (OFP00406)-{.不符.} | 1. 訂單若有厚度變異，冷軋厚度公差比照烤漆計算公式 , 但最小為 1/2 公差做設定 (OFP00254)-{.不符.} 2. "偏薄要求訂單" 鍍後厚度減 鍍後厚度下限需大於 0.02 MM,以免發生厚度不足狀況 (OFP00369)-{.不符.} 3. 製造標準為MS、ASTM或銷新加坡之訂單，若無技術指定優先用料，請優先使用國內料，勿使用ANFEN (OFP00406)-{.不符.} | 訂單:2508EFD003/001 CPL <生產備註> 事項如下 . 除HGI/ HGL 訂單邊緣不噴油. 其餘皆側緣噴油 (RMK00285) | 訂單:2508EFD003/001 CR1 <生產備註> 事項如下 . 完軋寬度超出管制值上限≦2mm時,冷軋繼續生產並填寫品質異常通報單給鍍鋅線,以便調整張力與板溫 (RMK00278) | 訂單:2508EFD003/001 CR2 <生產備註> 事項如下 . 完軋寬度超出管制值上限≦2mm時,冷軋繼續生產並填寫品質異常通報單給鍍鋅線,以便調整張力與板溫 (RMK00278) | 訂單:2508EFD003/001 CG1 無 <生產備註> 事項 | 訂單:2508EFD003/001 CG2 無 <生產備註> 事項 | 訂單:2508EFD003/001 CC1 <生產備註> 事項如下 . 【水痕】因YCP 近似深黑色水痕可能嚴重，因此指定CC1生產注意W/Q 使用純水與水量控制 (RMK-E_CHIN) . 因千里達烤漆產品曾經耐候性不佳被客訴，所以生產時請務必確認PMT (RMK00404) | 訂單:2508EFD003/001 CC2 <生產備註> 事項如下 . 【水痕】因YCP 近似深黑色水痕可能嚴重，因此指定CC1生產注意W/Q 使用純水與水量控制 (RMK-E_CHIN) . 因千里達烤漆產品曾經耐候性不佳被客訴，所以生產時請務必確認PMT (RMK00404) | 訂單:2508EFD003/001 RCL 無 <生產備註> 事項 | 訂單:2508EFD003/001 CCPK 無 <生產備註> 事項 | 訂單:2508EFD003/001 CGQC 無 <品檢備註> 事項 | 訂單:2508EFD003/001 CCQC <品檢備註> 事項如下 . 【水痕】因YCP 近似深黑色水痕可能嚴重，因此指定CC1生產注意W/Q 使用純水與水量控制 (RMK-E_CHIN) | 訂單:2508EFD003/001 TOL 無 <生產備註> 事項 | 【水痕】因YCP 近似深黑色水痕可能嚴重，因此指定CC1生產注意W/Q 使用純水與水量控制^^/CC1/CC2/CCQC/^^ <<.E_CHIN 2025/08/04 14:52.>> | 訂單 2508EFD003/001 修改記錄如下: 20250725 13:08:31 (22021) 退火碼: >> S1, 用途碼: >> COA001, 背面標示: >> C134, 訂單背面顏色(五碼): >> BW736, 背面漆膜厚: >> NOM, 背面漆塗漆型式幾塗幾烤: >> 1, 鉻酸鹽: >> Z, 訂單厚度: >> 0.5, 訂單重: >> 40, 重量容許率(下限): >> 10, 重量容許率(上限): >> 10, 訂單寬度: >> 1225, 鍍製方式: >> BC, 鋼捲內徑: >> 508, 鋼捲下限重: >> 3, 鋼捲上限重: >> 5, 壓花條件碼: >> -, 表面花紋: >> R, 綠色識別碼: >> -, 印刷輥號: >> -, 產品代碼: >> PPGL, 皮膜碼: >> -, 單位別: >> M, 油品種類: >> Z, 塗油量: >> Z, 包裝代碼: >> P7 , 保護膜碼: >> -, 客戶試片取樣型式: >> -, 調質碼: >> S, 套筒碼: >> N , 規格: >> A792MSSGR275, 製造標準: >> ASTM, 表面處理劑種類: >> Z, 表面處理劑塗佈量: >> Z, 伸長率測試: >> N, 硬度測試碼: >> N, 抗拉強度測試: >> N, 降伏強度測試: >> N, 厚度變異: >> -3, 訂單正面顏色(五碼): >> SY866, 正面漆膜厚: >> 25, 正面漆塗漆型式幾塗幾烤: >> 2, 修邊碼: >> Y, 重量碼: >> AW, 鋼捲捲向: >> O, 鍍層碼: >> AZM150, 20250725 13:14:26 (22021) 背面標示: C134 >> C160, | H:厚度偏薄
PPGL | 2508EFD003/002 |  | 1. 製造標準為MS、ASTM或銷新加坡之訂單，若無技術指定優先用料，請優先使用國內料，勿使用ANFEN (OFP00406)-{.不符.} | 1. 訂單若有厚度變異，冷軋厚度公差比照烤漆計算公式 , 但最小為 1/2 公差做設定 (OFP00254)-{.不符.} 2. "偏薄要求訂單" 鍍後厚度減 鍍後厚度下限需大於 0.02 MM,以免發生厚度不足狀況 (OFP00369)-{.不符.} 3. 製造標準為MS、ASTM或銷新加坡之訂單，若無技術指定優先用料，請優先使用國內料，勿使用ANFEN (OFP00406)-{.不符.} | 訂單:2508EFD003/002 CPL <生產備註> 事項如下 . 除HGI/ HGL 訂單邊緣不噴油. 其餘皆側緣噴油 (RMK00285) | 訂單:2508EFD003/002 CR1 <生產備註> 事項如下 . 完軋寬度超出管制值上限≦2mm時,冷軋繼續生產並填寫品質異常通報單給鍍鋅線,以便調整張力與板溫 (RMK00278) | 訂單:2508EFD003/002 CR2 <生產備註> 事項如下 . 完軋寬度超出管制值上限≦2mm時,冷軋繼續生產並填寫品質異常通報單給鍍鋅線,以便調整張力與板溫 (RMK00278) | 訂單:2508EFD003/002 CG1 無 <生產備註> 事項 | 訂單:2508EFD003/002 CG2 無 <生產備註> 事項 | 訂單:2508EFD003/002 CC1 <生產備註> 事項如下 . 【水痕】因YCP 近似深黑色水痕可能嚴重，因此指定CC1生產注意W/Q 使用純水與水量控制 (RMK-E_CHIN) . 因千里達烤漆產品曾經耐候性不佳被客訴，所以生產時請務必確認PMT (RMK00404) | 訂單:2508EFD003/002 CC2 <生產備註> 事項如下 . 【水痕】因YCP 近似深黑色水痕可能嚴重，因此指定CC1生產注意W/Q 使用純水與水量控制 (RMK-E_CHIN) . 因千里達烤漆產品曾經耐候性不佳被客訴，所以生產時請務必確認PMT (RMK00404) | 訂單:2508EFD003/002 RCL 無 <生產備註> 事項 | 訂單:2508EFD003/002 CCPK 無 <生產備註> 事項 | 訂單:2508EFD003/002 CGQC 無 <品檢備註> 事項 | 訂單:2508EFD003/002 CCQC <品檢備註> 事項如下 . 【水痕】因YCP 近似深黑色水痕可能嚴重，因此指定CC1生產注意W/Q 使用純水與水量控制 (RMK-E_CHIN) | 訂單:2508EFD003/002 TOL 無 <生產備註> 事項 | 【水痕】因YCP 近似深黑色水痕可能嚴重，因此指定CC1生產注意W/Q 使用純水與水量控制^^/CC1/CC2/CCQC/^^ <<.E_CHIN 2025/08/04 14:47.>> | 訂單 2508EFD003/002 修改記錄如下: 20250725 13:12:29 (22021) 退火碼: >> S1, 用途碼: >> COA001, 背面標示: >> C160, 訂單背面顏色(五碼): >> BW736, 背面漆膜厚: >> NOM, 背面漆塗漆型式幾塗幾烤: >> 1, 鉻酸鹽: >> Z, 訂單厚度: >> 0.5, 訂單重: >> 40, 重量容許率(下限): >> 10, 重量容許率(上限): >> 10, 訂單寬度: >> 1225, 鍍製方式: >> BC, 鋼捲內徑: >> 508, 鋼捲下限重: >> 3, 鋼捲上限重: >> 5, 壓花條件碼: >> -, 表面花紋: >> R, 綠色識別碼: >> -, 印刷輥號: >> -, 產品代碼: >> PPGL, 皮膜碼: >> -, 單位別: >> M, 油品種類: >> Z, 塗油量: >> Z, 包裝代碼: >> P7 , 保護膜碼: >> -, 客戶試片取樣型式: >> -, 調質碼: >> S, 套筒碼: >> N , 規格: >> A792MSSGR275, 製造標準: >> ASTM, 表面處理劑種類: >> Z, 表面處理劑塗佈量: >> Z, 伸長率測試: >> N, 硬度測試碼: >> N, 抗拉強度測試: >> N, 降伏強度測試: >> N, 厚度變異: >> -3, 訂單正面顏色(五碼): >> SY906, 正面漆膜厚: >> 25, 正面漆塗漆型式幾塗幾烤: >> 2, 修邊碼: >> Y, 重量碼: >> AW, 鋼捲捲向: >> O, 鍍層碼: >> AZM150, | H:厚度偏薄
PPGL | 2508EFD003/003 |  | 1. 製造標準為MS、ASTM或銷新加坡之訂單，若無技術指定優先用料，請優先使用國內料，勿使用ANFEN (OFP00406)-{.不符.} | 1. 訂單若有厚度變異，冷軋厚度公差比照烤漆計算公式 , 但最小為 1/2 公差做設定 (OFP00254)-{.不符.} 2. "偏薄要求訂單" 鍍後厚度減 鍍後厚度下限需大於 0.02 MM,以免發生厚度不足狀況 (OFP00369)-{.不符.} 3. 製造標準為MS、ASTM或銷新加坡之訂單，若無技術指定優先用料，請優先使用國內料，勿使用ANFEN (OFP00406)-{.不符.} | 訂單:2508EFD003/003 CPL <生產備註> 事項如下 . 除HGI/ HGL 訂單邊緣不噴油. 其餘皆側緣噴油 (RMK00285) | 訂單:2508EFD003/003 CR1 <生產備註> 事項如下 . 完軋寬度超出管制值上限≦2mm時,冷軋繼續生產並填寫品質異常通報單給鍍鋅線,以便調整張力與板溫 (RMK00278) | 訂單:2508EFD003/003 CR2 <生產備註> 事項如下 . 完軋寬度超出管制值上限≦2mm時,冷軋繼續生產並填寫品質異常通報單給鍍鋅線,以便調整張力與板溫 (RMK00278) | 訂單:2508EFD003/003 CG1 無 <生產備註> 事項 | 訂單:2508EFD003/003 CG2 無 <生產備註> 事項 | 訂單:2508EFD003/003 CC1 <生產備註> 事項如下 . 因千里達烤漆產品曾經耐候性不佳被客訴，所以生產時請務必確認PMT (RMK00404) . 【抽氣量】白色系在CC1生產時,FINISH抽氣量請設定250,如生產中發生色差b值異常升高,請股長再加大抽氣量因應 (RMK00560) | 訂單:2508EFD003/003 CC2 <生產備註> 事項如下 . 因千里達烤漆產品曾經耐候性不佳被客訴，所以生產時請務必確認PMT (RMK00404) . 【抽氣量】白色系在CC1生產時,FINISH抽氣量請設定250,如生產中發生色差b值異常升高,請股長再加大抽氣量因應 (RMK00560) | 訂單:2508EFD003/003 RCL 無 <生產備註> 事項 | 訂單:2508EFD003/003 CCPK 無 <生產備註> 事項 | 訂單:2508EFD003/003 CGQC 無 <品檢備註> 事項 | 訂單:2508EFD003/003 CCQC 無 <品檢備註> 事項 | 訂單:2508EFD003/003 TOL 無 <生產備註> 事項 |  | 訂單 2508EFD003/003 修改記錄如下: 20250725 13:13:30 (22021) 退火碼: >> S1, 用途碼: >> COA001, 背面標示: >> C838, 訂單背面顏色(五碼): >> BW736, 背面漆膜厚: >> NOM, 背面漆塗漆型式幾塗幾烤: >> 1, 鉻酸鹽: >> Z, 訂單厚度: >> 0.4, 訂單重: >> 40, 重量容許率(下限): >> 10, 重量容許率(上限): >> 10, 訂單寬度: >> 1225, 鍍製方式: >> BC, 鋼捲內徑: >> 508, 鋼捲下限重: >> 3, 鋼捲上限重: >> 5, 壓花條件碼: >> -, 表面花紋: >> R, 綠色識別碼: >> -, 印刷輥號: >> -, 產品代碼: >> PPGL, 皮膜碼: >> -, 單位別: >> M, 油品種類: >> Z, 塗油量: >> Z, 包裝代碼: >> P7 , 保護膜碼: >> -, 客戶試片取樣型式: >> -, 調質碼: >> S, 套筒碼: >> N , 規格: >> A792MSSGR275, 製造標準: >> ASTM, 表面處理劑種類: >> Z, 表面處理劑塗佈量: >> Z, 伸長率測試: >> N, 硬度測試碼: >> N, 抗拉強度測試: >> N, 降伏強度測試: >> N, 厚度變異: >> -3, 訂單正面顏色(五碼): >> 1W890, 正面漆膜厚: >> 25, 正面漆塗漆型式幾塗幾烤: >> 2, 修邊碼: >> Y, 重量碼: >> AW, 鋼捲捲向: >> O, 鍍層碼: >> AZM150, | H:厚度偏薄
PPGL | 2508EFD004/001 | 1. 為了確保PVDF耐候性能，其背面漆必須2塗2烤 (OFP00176)-{.不符.} | 1. 製造標準為MS、ASTM或銷新加坡之訂單，若無技術指定優先用料，請優先使用國內料，勿使用ANFEN (OFP00406)-{.不符.} | 1. 訂單若有厚度變異，冷軋厚度公差比照烤漆計算公式 , 但最小為 1/2 公差做設定 (OFP00254)-{.不符.} 2. "偏薄要求訂單" 鍍後厚度減 鍍後厚度下限需大於 0.02 MM,以免發生厚度不足狀況 (OFP00369)-{.不符.} 3. 製造標準為MS、ASTM或銷新加坡之訂單，若無技術指定優先用料，請優先使用國內料，勿使用ANFEN (OFP00406)-{.不符.} | 訂單:2508EFD004/001 CPL <生產備註> 事項如下 . 除HGI/ HGL 訂單邊緣不噴油. 其餘皆側緣噴油 (RMK00285) | 訂單:2508EFD004/001 CR1 <生產備註> 事項如下 . 完軋寬度超出管制值上限≦2mm時,冷軋繼續生產並填寫品質異常通報單給鍍鋅線,以便調整張力與板溫 (RMK00278) | 訂單:2508EFD004/001 CR2 <生產備註> 事項如下 . 完軋寬度超出管制值上限≦2mm時,冷軋繼續生產並填寫品質異常通報單給鍍鋅線,以便調整張力與板溫 (RMK00278) | 訂單:2508EFD004/001 CG1 無 <生產備註> 事項 | 訂單:2508EFD004/001 CG2 無 <生產備註> 事項 | 訂單:2508EFD004/001 CC1 <生產備註> 事項如下 . 因千里達烤漆產品曾經耐候性不佳被客訴，所以生產時請務必確認PMT (RMK00404) . 【PMT】本單面漆為"PVDF"，經會議決議需量測板溫並記錄之。每一張排程需量測一次否則追究責任 (RMK00503) | 訂單:2508EFD004/001 CC2 <生產備註> 事項如下 . 因千里達烤漆產品曾經耐候性不佳被客訴，所以生產時請務必確認PMT (RMK00404) . 【PMT】本單面漆為"PVDF"，經會議決議需量測板溫並記錄之。每一張排程需量測一次否則追究責任 (RMK00503) | 訂單:2508EFD004/001 RCL 無 <生產備註> 事項 | 訂單:2508EFD004/001 CCPK 無 <生產備註> 事項 | 訂單:2508EFD004/001 CGQC 無 <品檢備註> 事項 | 訂單:2508EFD004/001 CCQC <品檢備註> 事項如下 . 【PMT】本單面漆為"PVDF"，經會議決議需量測板溫並記錄之。每一張排程需量測一次否則追究責任 (RMK00503) | 訂單:2508EFD004/001 TOL 無 <生產備註> 事項 |  | 訂單 2508EFD004/001 修改記錄如下: 20250806 13:22:13 (22021) 退火碼: >> S1, 用途碼: >> COA001, 背面標示: >> C837, 訂單背面顏色(五碼): >> BW736, 背面漆膜厚: >> NOM, 背面漆塗漆型式幾塗幾烤: >> 1, 鉻酸鹽: >> Z, 訂單厚度: >> 0.5, 訂單重: >> 40, 重量容許率(下限): >> 10, 重量容許率(上限): >> 10, 訂單寬度: >> 1219, 鍍製方式: >> BC, 鋼捲內徑: >> 508, 鋼捲下限重: >> 3, 鋼捲上限重: >> 5, 壓花條件碼: >> -, 表面花紋: >> R, 綠色識別碼: >> -, 印刷輥號: >> -, 產品代碼: >> PPGL, 皮膜碼: >> -, 單位別: >> M, 油品種類: >> Z, 塗油量: >> Z, 包裝代碼: >> P7 , 保護膜碼: >> -, 客戶試片取樣型式: >> -, 調質碼: >> S, 套筒碼: >> N , 規格: >> A792MSSGR275, 製造標準: >> ASTM, 表面處理劑種類: >> Z, 表面處理劑塗佈量: >> Z, 伸長率測試: >> N, 硬度測試碼: >> N, 抗拉強度測試: >> N, 降伏強度測試: >> N, 厚度變異: >> -3, 訂單正面顏色(五碼): >> FY817, 正面漆膜厚: >> 25, 正面漆塗漆型式幾塗幾烤: >> 2, 修邊碼: >> Y, 重量碼: >> AW, 鋼捲捲向: >> O, 鍍層碼: >> AZM150, | H:厚度偏薄
PPGL | 2508EFD004/002 | 1. 為了確保PVDF耐候性能，其背面漆必須2塗2烤 (OFP00176)-{.不符.} | 1. 製造標準為MS、ASTM或銷新加坡之訂單，若無技術指定優先用料，請優先使用國內料，勿使用ANFEN (OFP00406)-{.不符.} | 1. 訂單若有厚度變異，冷軋厚度公差比照烤漆計算公式 , 但最小為 1/2 公差做設定 (OFP00254)-{.不符.} 2. "偏薄要求訂單" 鍍後厚度減 鍍後厚度下限需大於 0.02 MM,以免發生厚度不足狀況 (OFP00369)-{.不符.} 3. 製造標準為MS、ASTM或銷新加坡之訂單，若無技術指定優先用料，請優先使用國內料，勿使用ANFEN (OFP00406)-{.不符.} | 訂單:2508EFD004/002 CPL <生產備註> 事項如下 . 除HGI/ HGL 訂單邊緣不噴油. 其餘皆側緣噴油 (RMK00285) | 訂單:2508EFD004/002 CR1 <生產備註> 事項如下 . 完軋寬度超出管制值上限≦2mm時,冷軋繼續生產並填寫品質異常通報單給鍍鋅線,以便調整張力與板溫 (RMK00278) | 訂單:2508EFD004/002 CR2 <生產備註> 事項如下 . 完軋寬度超出管制值上限≦2mm時,冷軋繼續生產並填寫品質異常通報單給鍍鋅線,以便調整張力與板溫 (RMK00278) | 訂單:2508EFD004/002 CG1 無 <生產備註> 事項 | 訂單:2508EFD004/002 CG2 無 <生產備註> 事項 | 訂單:2508EFD004/002 CC1 <生產備註> 事項如下 . 因千里達烤漆產品曾經耐候性不佳被客訴，所以生產時請務必確認PMT (RMK00404) . 【PMT】本單面漆為"PVDF"，經會議決議需量測板溫並記錄之。每一張排程需量測一次否則追究責任 (RMK00503) | 訂單:2508EFD004/002 CC2 <生產備註> 事項如下 . 因千里達烤漆產品曾經耐候性不佳被客訴，所以生產時請務必確認PMT (RMK00404) . 【PMT】本單面漆為"PVDF"，經會議決議需量測板溫並記錄之。每一張排程需量測一次否則追究責任 (RMK00503) | 訂單:2508EFD004/002 RCL 無 <生產備註> 事項 | 訂單:2508EFD004/002 CCPK 無 <生產備註> 事項 | 訂單:2508EFD004/002 CGQC 無 <品檢備註> 事項 | 訂單:2508EFD004/002 CCQC <品檢備註> 事項如下 . 【PMT】本單面漆為"PVDF"，經會議決議需量測板溫並記錄之。每一張排程需量測一次否則追究責任 (RMK00503) | 訂單:2508EFD004/002 TOL 無 <生產備註> 事項 |  | 訂單 2508EFD004/002 修改記錄如下: 20250806 13:21:41 (22021) 退火碼: >> S1, 用途碼: >> COA001, 背面標示: >> C837, 訂單背面顏色(五碼): >> BW736, 背面漆膜厚: >> NOM, 背面漆塗漆型式幾塗幾烤: >> 1, 鉻酸鹽: >> Z, 訂單厚度: >> 0.5, 訂單重: >> 40, 重量容許率(下限): >> 10, 重量容許率(上限): >> 10, 訂單寬度: >> 1219, 鍍製方式: >> BC, 鋼捲內徑: >> 508, 鋼捲下限重: >> 3, 鋼捲上限重: >> 5, 壓花條件碼: >> -, 表面花紋: >> R, 綠色識別碼: >> -, 印刷輥號: >> -, 產品代碼: >> PPGL, 皮膜碼: >> -, 單位別: >> M, 油品種類: >> Z, 塗油量: >> Z, 包裝代碼: >> P7 , 保護膜碼: >> -, 客戶試片取樣型式: >> -, 調質碼: >> S, 套筒碼: >> N , 規格: >> A792MSSGR275, 製造標準: >> ASTM, 表面處理劑種類: >> Z, 表面處理劑塗佈量: >> Z, 伸長率測試: >> N, 硬度測試碼: >> N, 抗拉強度測試: >> N, 降伏強度測試: >> N, 厚度變異: >> -3, 訂單正面顏色(五碼): >> FB726, 正面漆膜厚: >> 25, 正面漆塗漆型式幾塗幾烤: >> 2, 修邊碼: >> Y, 重量碼: >> AW, 鋼捲捲向: >> O, 鍍層碼: >> AZM150, | H:厚度偏薄 | [訂單訊息通知] 2025/08/08 08:19:40 AM 訂單訊息通知 (吳東澤 >> 通知 >> DongZe Wu, Winnie Chang, Emily Hong, XinYi Wu, Edwy Chin, YuLung Kung, B.S. Wan, Y.L. Liu, Julian Liu, Sony Su, YunTung Li) 訂單訊息 : 2508EFD004/002 此色碼以確認為 FB726
PPGL | 2508EFD005/001 |  | 1. 製造標準為MS、ASTM或銷新加坡之訂單，若無技術指定優先用料，請優先使用國內料，勿使用ANFEN (OFP00406)-{.不符.} | 1. 製造標準為MS、ASTM或銷新加坡之訂單，若無技術指定優先用料，請優先使用國內料，勿使用ANFEN (OFP00406)-{.不符.} 2. 【提醒】！本單為直立式包裝，嚴禁鍍鋅或烤漆後以STAGGER捲取 (OFP00451)-{.不符.} 3. 此經銷商有簽訂1/2厚度公差保證(無厚度變異),請調整冷軋與鍍鋅厚度公差管制範圍. 保證 ASTM 厚度公差 (OFP00180)-{.不符.} | 訂單:2508EFD005/001 CPL <生產備註> 事項如下 . 除HGI/ HGL 訂單邊緣不噴油. 其餘皆側緣噴油 (RMK00285) | 訂單:2508EFD005/001 CR1 <生產備註> 事項如下 . 此經銷商保證平均厚度在1/2厚度公差內，厚度量測NG時，如單位長度符合範圍，請放行 (RMK00402) . 此客戶保證平均厚度在1/2厚度公差內，厚度量測NG時，如單位長度符合範圍，請放行 (RMK00409) | 訂單:2508EFD005/001 CR2 <生產備註> 事項如下 . 此經銷商保證平均厚度在1/2厚度公差內，厚度量測NG時，如單位長度符合範圍，請放行 (RMK00402) . 此客戶保證平均厚度在1/2厚度公差內，厚度量測NG時，如單位長度符合範圍，請放行 (RMK00409) | 訂單:2508EFD005/001 CG1 <生產備註> 事項如下 . 此經銷商保證平均厚度在1/2厚度公差內，厚度量測NG時，如單位長度符合範圍，請放行 (RMK00402) . 此客戶保證平均厚度在1/2厚度公差內，厚度量測NG時，如單位長度符合範圍，請放行 (RMK00409) . 鍍層 AZ150 (含) 以上 , 鋅花等級 C~E 目標D，避免鋅花晶界明顯後續造成烤漆點狀未塗漆。 (RMK00565) | 訂單:2508EFD005/001 CG2 <生產備註> 事項如下 . 此經銷商保證平均厚度在1/2厚度公差內，厚度量測NG時，如單位長度符合範圍，請放行 (RMK00402) . 此客戶保證平均厚度在1/2厚度公差內，厚度量測NG時，如單位長度符合範圍，請放行 (RMK00409) . 鍍層 AZ150 (含) 以上 , 鋅花等級 C~E 目標D，避免鋅花晶界明顯後續造成烤漆點狀未塗漆。 (RMK00565) | 訂單:2508EFD005/001 CC1 <生產備註> 事項如下 . 此經銷商保證平均厚度在1/2厚度公差內，厚度量測NG時，如單位長度符合範圍，請放行 (RMK00402) . 此客戶保證平均厚度在1/2厚度公差內，厚度量測NG時，如單位長度符合範圍，請放行 (RMK00409) . 【捲取】注意！本單為直立式包裝。禁用STAGGER捲取送包裝！送RCL重處理例外。 (RMK00512) | 訂單:2508EFD005/001 CC2 <生產備註> 事項如下 . 此經銷商保證平均厚度在1/2厚度公差內，厚度量測NG時，如單位長度符合範圍，請放行 (RMK00402) . 此客戶保證平均厚度在1/2厚度公差內，厚度量測NG時，如單位長度符合範圍，請放行 (RMK00409) . 【捲取】注意！本單為直立式包裝。禁用STAGGER捲取送包裝！送RCL重處理例外。 (RMK00512) | 訂單:2508EFD005/001 RCL <生產備註> 事項如下 . 【捲取】注意！本單為直立式包裝。禁用STAGGER捲取送包裝！送RCL重處理例外。 (RMK00512) | 訂單:2508EFD005/001 CCPK 無 <生產備註> 事項 | 訂單:2508EFD005/001 CGQC <品檢備註> 事項如下 . 鍍層 AZ150 (含) 以上 , 鋅花等級 C~E 目標D，避免鋅花晶界明顯後續造成烤漆點狀未塗漆。 (RMK00565) | 訂單:2508EFD005/001 CCQC <品檢備註> 事項如下 . 【捲取】注意！本單為直立式包裝。禁用STAGGER捲取送包裝！送RCL重處理例外。 (RMK00512) | 訂單:2508EFD005/001 TOL 無 <生產備註> 事項 |  | 訂單 2508EFD005/001 修改記錄如下: 20250728 14:03:06 (22021) 退火碼: >> H2, 用途碼: >> COA001, 背面標示: >> C134, 訂單背面顏色(五碼): >> BW736, 背面漆膜厚: >> NOM, 背面漆塗漆型式幾塗幾烤: >> 1, 鉻酸鹽: >> Z, 訂單厚度: >> 0.5, 訂單重: >> 60, 重量容許率(下限): >> 10, 重量容許率(上限): >> 10, 訂單寬度: >> 914, 鍍製方式: >> AC, 鋼捲內徑: >> 508, 鋼捲下限重: >> 3, 鋼捲上限重: >> 5, 壓花條件碼: >> -, 表面花紋: >> R, 綠色識別碼: >> -, 印刷輥號: >> -, 產品代碼: >> PPGL, 皮膜碼: >> -, 單位別: >> M, 油品種類: >> Z, 塗油量: >> Z, 包裝代碼: >> E0 , 保護膜碼: >> -, 客戶試片取樣型式: >> -, 調質碼: >> S, 套筒碼: >> N , 規格: >> A792MSSGR550, 製造標準: >> ASTM, 表面處理劑種類: >> Z, 表面處理劑塗佈量: >> Z, 伸長率測試: >> N, 硬度測試碼: >> N, 抗拉強度測試: >> N, 降伏強度測試: >> N, 訂單正面顏色(五碼): >> 2L690, 正面漆膜厚: >> 25, 正面漆塗漆型式幾塗幾烤: >> 2, 修邊碼: >> Y, 重量碼: >> AW, 鋼捲捲向: >> O, 鍍層碼: >> AZM150, | F:保證1/2 ASTM 厚度公差
PPGL | 2508EFD005/002 |  | 1. 製造標準為MS、ASTM或銷新加坡之訂單，若無技術指定優先用料，請優先使用國內料，勿使用ANFEN (OFP00406)-{.不符.} | 1. 製造標準為MS、ASTM或銷新加坡之訂單，若無技術指定優先用料，請優先使用國內料，勿使用ANFEN (OFP00406)-{.不符.} 2. 【提醒】！本單為直立式包裝，嚴禁鍍鋅或烤漆後以STAGGER捲取 (OFP00451)-{.不符.} 3. 此經銷商有簽訂1/2厚度公差保證(無厚度變異),請調整冷軋與鍍鋅厚度公差管制範圍. 保證 ASTM 厚度公差 (OFP00180)-{.不符.} | 訂單:2508EFD005/002 CPL <生產備註> 事項如下 . 除HGI/ HGL 訂單邊緣不噴油. 其餘皆側緣噴油 (RMK00285) | 訂單:2508EFD005/002 CR1 <生產備註> 事項如下 . 此經銷商保證平均厚度在1/2厚度公差內，厚度量測NG時，如單位長度符合範圍，請放行 (RMK00402) . 此客戶保證平均厚度在1/2厚度公差內，厚度量測NG時，如單位長度符合範圍，請放行 (RMK00409) | 訂單:2508EFD005/002 CR2 <生產備註> 事項如下 . 此經銷商保證平均厚度在1/2厚度公差內，厚度量測NG時，如單位長度符合範圍，請放行 (RMK00402) . 此客戶保證平均厚度在1/2厚度公差內，厚度量測NG時，如單位長度符合範圍，請放行 (RMK00409) | 訂單:2508EFD005/002 CG1 <生產備註> 事項如下 . 此經銷商保證平均厚度在1/2厚度公差內，厚度量測NG時，如單位長度符合範圍，請放行 (RMK00402) . 此客戶保證平均厚度在1/2厚度公差內，厚度量測NG時，如單位長度符合範圍，請放行 (RMK00409) . 鍍層 AZ150 (含) 以上 , 鋅花等級 C~E 目標D，避免鋅花晶界明顯後續造成烤漆點狀未塗漆。 (RMK00565) | 訂單:2508EFD005/002 CG2 <生產備註> 事項如下 . 此經銷商保證平均厚度在1/2厚度公差內，厚度量測NG時，如單位長度符合範圍，請放行 (RMK00402) . 此客戶保證平均厚度在1/2厚度公差內，厚度量測NG時，如單位長度符合範圍，請放行 (RMK00409) . 鍍層 AZ150 (含) 以上 , 鋅花等級 C~E 目標D，避免鋅花晶界明顯後續造成烤漆點狀未塗漆。 (RMK00565) | 訂單:2508EFD005/002 CC1 <生產備註> 事項如下 . 此經銷商保證平均厚度在1/2厚度公差內，厚度量測NG時，如單位長度符合範圍，請放行 (RMK00402) . 此客戶保證平均厚度在1/2厚度公差內，厚度量測NG時，如單位長度符合範圍，請放行 (RMK00409) . 【捲取】注意！本單為直立式包裝。禁用STAGGER捲取送包裝！送RCL重處理例外。 (RMK00512) | 訂單:2508EFD005/002 CC2 <生產備註> 事項如下 . 此經銷商保證平均厚度在1/2厚度公差內，厚度量測NG時，如單位長度符合範圍，請放行 (RMK00402) . 此客戶保證平均厚度在1/2厚度公差內，厚度量測NG時，如單位長度符合範圍，請放行 (RMK00409) . 【捲取】注意！本單為直立式包裝。禁用STAGGER捲取送包裝！送RCL重處理例外。 (RMK00512) | 訂單:2508EFD005/002 RCL <生產備註> 事項如下 . 【捲取】注意！本單為直立式包裝。禁用STAGGER捲取送包裝！送RCL重處理例外。 (RMK00512) | 訂單:2508EFD005/002 CCPK 無 <生產備註> 事項 | 訂單:2508EFD005/002 CGQC <品檢備註> 事項如下 . 鍍層 AZ150 (含) 以上 , 鋅花等級 C~E 目標D，避免鋅花晶界明顯後續造成烤漆點狀未塗漆。 (RMK00565) | 訂單:2508EFD005/002 CCQC <品檢備註> 事項如下 . 【捲取】注意！本單為直立式包裝。禁用STAGGER捲取送包裝！送RCL重處理例外。 (RMK00512) | 訂單:2508EFD005/002 TOL 無 <生產備註> 事項 |  | 訂單 2508EFD005/002 修改記錄如下: 20250728 14:03:24 (22021) 退火碼: >> H2, 用途碼: >> COA036, 背面標示: >> C134, 訂單背面顏色(五碼): >> BW736, 背面漆膜厚: >> NOM, 背面漆塗漆型式幾塗幾烤: >> 1, 鉻酸鹽: >> Z, 訂單厚度: >> 0.5, 訂單重: >> 40, 重量容許率(下限): >> 10, 重量容許率(上限): >> 10, 訂單寬度: >> 914, 鍍製方式: >> AC, 鋼捲內徑: >> 508, 鋼捲下限重: >> 3, 鋼捲上限重: >> 5, 壓花條件碼: >> -, 表面花紋: >> R, 綠色識別碼: >> -, 印刷輥號: >> -, 產品代碼: >> PPGL, 皮膜碼: >> -, 單位別: >> M, 油品種類: >> Z, 塗油量: >> Z, 包裝代碼: >> E0 , 保護膜碼: >> -, 客戶試片取樣型式: >> -, 調質碼: >> S, 套筒碼: >> N , 規格: >> A792MSSGR550, 製造標準: >> ASTM, 表面處理劑種類: >> Z, 表面處理劑塗佈量: >> Z, 伸長率測試: >> N, 硬度測試碼: >> N, 抗拉強度測試: >> N, 降伏強度測試: >> N, 厚度變異: >> 0, 訂單正面顏色(五碼): >> 2G320, 正面漆膜厚: >> 25, 正面漆塗漆型式幾塗幾烤: >> 2, 修邊碼: >> Y, 重量碼: >> AW, 鋼捲捲向: >> O, 鍍層碼: >> AZM150, 20250728 14:04:15 (22021) 用途碼: COA036 >> COA001, | F:保證1/2 ASTM 厚度公差
PPGL | 2508EFD005/003 |  | 1. 製造標準為MS、ASTM或銷新加坡之訂單，若無技術指定優先用料，請優先使用國內料，勿使用ANFEN (OFP00406)-{.不符.} | 1. 製造標準為MS、ASTM或銷新加坡之訂單，若無技術指定優先用料，請優先使用國內料，勿使用ANFEN (OFP00406)-{.不符.} 2. 【提醒】！本單為直立式包裝，嚴禁鍍鋅或烤漆後以STAGGER捲取 (OFP00451)-{.不符.} 3. 此經銷商有簽訂1/2厚度公差保證(無厚度變異),請調整冷軋與鍍鋅厚度公差管制範圍. 保證 ASTM 厚度公差 (OFP00180)-{.不符.} | 訂單:2508EFD005/003 CPL <生產備註> 事項如下 . 除HGI/ HGL 訂單邊緣不噴油. 其餘皆側緣噴油 (RMK00285) | 訂單:2508EFD005/003 CR1 <生產備註> 事項如下 . ※加工性能：同一般屋頂，外觀品質要求：同一般屋頂※ (RMK00289) . 此經銷商保證平均厚度在1/2厚度公差內，厚度量測NG時，如單位長度符合範圍，請放行 (RMK00402) . 此客戶保證平均厚度在1/2厚度公差內，厚度量測NG時，如單位長度符合範圍，請放行 (RMK00409) | 訂單:2508EFD005/003 CR2 <生產備註> 事項如下 . ※加工性能：同一般屋頂，外觀品質要求：同一般屋頂※ (RMK00289) . 此經銷商保證平均厚度在1/2厚度公差內，厚度量測NG時，如單位長度符合範圍，請放行 (RMK00402) . 此客戶保證平均厚度在1/2厚度公差內，厚度量測NG時，如單位長度符合範圍，請放行 (RMK00409) | 訂單:2508EFD005/003 CG1 <生產備註> 事項如下 . ※加工性能：同一般屋頂，外觀品質要求：同一般屋頂※ (RMK00289) . 此經銷商保證平均厚度在1/2厚度公差內，厚度量測NG時，如單位長度符合範圍，請放行 (RMK00402) . 此客戶保證平均厚度在1/2厚度公差內，厚度量測NG時，如單位長度符合範圍，請放行 (RMK00409) . 鍍層 AZ150 (含) 以上 , 鋅花等級 C~E 目標D，避免鋅花晶界明顯後續造成烤漆點狀未塗漆。 (RMK00565) | 訂單:2508EFD005/003 CG2 <生產備註> 事項如下 . ※加工性能：同一般屋頂，外觀品質要求：同一般屋頂※ (RMK00289) . 此經銷商保證平均厚度在1/2厚度公差內，厚度量測NG時，如單位長度符合範圍，請放行 (RMK00402) . 此客戶保證平均厚度在1/2厚度公差內，厚度量測NG時，如單位長度符合範圍，請放行 (RMK00409) . 鍍層 AZ150 (含) 以上 , 鋅花等級 C~E 目標D，避免鋅花晶界明顯後續造成烤漆點狀未塗漆。 (RMK00565) | 訂單:2508EFD005/003 CC1 <生產備註> 事項如下 . ※加工性能：同一般屋頂，外觀品質要求：同一般屋頂※ (RMK00289) . 因SRI(太陽能反射指數)特殊要求...請管制"面漆膜厚限制≧85%,總膜厚限制≧80%" (RMK00362) . 每顆母鋼捲請裁A4大小烤漆SAMPLE貼標籤放於TEST ROOM 請TDCC工程師取回測試 (RMK00362) . 其餘放行標準參考一般屋頂 (RMK00362) . 此經銷商保證平均厚度在1/2厚度公差內，厚度量測NG時，如單位長度符合範圍，請放行 (RMK00402) . 此客戶保證平均厚度在1/2厚度公差內，厚度量測NG時，如單位長度符合範圍，請放行 (RMK00409) . 【捲取】注意！本單為直立式包裝。禁用STAGGER捲取送包裝！送RCL重處理例外。 (RMK00512) . 【抽氣量】白色系在CC1生產時,FINISH抽氣量請設定250,如生產中發生色差b值異常升高,請股長再加大抽氣量因應 (RMK00560) | 訂單:2508EFD005/003 CC2 <生產備註> 事項如下 . ※加工性能：同一般屋頂，外觀品質要求：同一般屋頂※ (RMK00289) . 因SRI(太陽能反射指數)特殊要求...請管制"面漆膜厚限制≧85%,總膜厚限制≧80%" (RMK00362) . 每顆母鋼捲請裁A4大小烤漆SAMPLE貼標籤放於TEST ROOM 請TDCC工程師取回測試 (RMK00362) . 其餘放行標準參考一般屋頂 (RMK00362) . 此經銷商保證平均厚度在1/2厚度公差內，厚度量測NG時，如單位長度符合範圍，請放行 (RMK00402) . 此客戶保證平均厚度在1/2厚度公差內，厚度量測NG時，如單位長度符合範圍，請放行 (RMK00409) . 【捲取】注意！本單為直立式包裝。禁用STAGGER捲取送包裝！送RCL重處理例外。 (RMK00512) . 【抽氣量】白色系在CC1生產時,FINISH抽氣量請設定250,如生產中發生色差b值異常升高,請股長再加大抽氣量因應 (RMK00560) | 訂單:2508EFD005/003 RCL <生產備註> 事項如下 . 【捲取】注意！本單為直立式包裝。禁用STAGGER捲取送包裝！送RCL重處理例外。 (RMK00512) | 訂單:2508EFD005/003 CCPK 無 <生產備註> 事項 | 訂單:2508EFD005/003 CGQC <品檢備註> 事項如下 . 鍍層 AZ150 (含) 以上 , 鋅花等級 C~E 目標D，避免鋅花晶界明顯後續造成烤漆點狀未塗漆。 (RMK00565) | 訂單:2508EFD005/003 CCQC <品檢備註> 事項如下 . 因SRI(太陽能反射指數)特殊要求...請管制"面漆膜厚限制≧85%,總膜厚限制≧80%" (RMK00362) . 每顆母鋼捲請裁A4大小烤漆SAMPLE貼標籤放於TEST ROOM 請TDCC工程師取回測試 (RMK00362) . 其餘放行標準參考一般屋頂 (RMK00362) . 【捲取】注意！本單為直立式包裝。禁用STAGGER捲取送包裝！送RCL重處理例外。 (RMK00512) | 訂單:2508EFD005/003 TOL 無 <生產備註> 事項 |  | 訂單 2508EFD005/003 修改記錄如下: 20250728 14:03:34 (22021) 退火碼: >> S1, 用途碼: >> COA036, 背面標示: >> C134, 訂單背面顏色(五碼): >> BW736, 背面漆膜厚: >> NOM, 背面漆塗漆型式幾塗幾烤: >> 1, 鉻酸鹽: >> Z, 訂單厚度: >> 0.5, 訂單重: >> 60, 重量容許率(下限): >> 10, 重量容許率(上限): >> 10, 訂單寬度: >> 914, 鍍製方式: >> AC, 鋼捲內徑: >> 508, 鋼捲下限重: >> 3, 鋼捲上限重: >> 5, 壓花條件碼: >> -, 表面花紋: >> R, 綠色識別碼: >> -, 印刷輥號: >> -, 產品代碼: >> PPGL, 皮膜碼: >> -, 單位別: >> M, 油品種類: >> Z, 塗油量: >> Z, 包裝代碼: >> E0 , 保護膜碼: >> -, 客戶試片取樣型式: >> -, 調質碼: >> S, 套筒碼: >> N , 規格: >> A792MSSGR340, 製造標準: >> ASTM, 表面處理劑種類: >> Z, 表面處理劑塗佈量: >> Z, 伸長率測試: >> N, 硬度測試碼: >> N, 抗拉強度測試: >> N, 降伏強度測試: >> N, 厚度變異: >> 0, 訂單正面顏色(五碼): >> 6W15P, 正面漆膜厚: >> 25, 正面漆塗漆型式幾塗幾烤: >> 2, 修邊碼: >> Y, 重量碼: >> AW, 鋼捲捲向: >> O, 鍍層碼: >> AZM150, 20250728 14:07:06 (22021) 退火碼: S1 >> H2, 規格: A792MSSGR340 >> A792MSSGR550, | F:保證1/2 ASTM 厚度公差
PPGL | 2508EFD006/001 |  | 1. 製造標準為MS、ASTM或銷新加坡之訂單，若無技術指定優先用料，請優先使用國內料，勿使用ANFEN (OFP00406)-{.不符.} | 1. 訂單若有厚度變異，冷軋厚度公差比照烤漆計算公式 , 但最小為 1/2 公差做設定 (OFP00254)-{.不符.} 2. "偏薄要求訂單" 鍍後厚度減 鍍後厚度下限需大於 0.02 MM,以免發生厚度不足狀況 (OFP00369)-{.不符.} 3. 製造標準為MS、ASTM或銷新加坡之訂單，若無技術指定優先用料，請優先使用國內料，勿使用ANFEN (OFP00406)-{.不符.} 4. 【提醒】！本單為直立式包裝，嚴禁鍍鋅或烤漆後以STAGGER捲取 (OFP00451)-{.不符.} | 訂單:2508EFD006/001 CPL <生產備註> 事項如下 . 除HGI/ HGL 訂單邊緣不噴油. 其餘皆側緣噴油 (RMK00285) | 訂單:2508EFD006/001 CR1 <生產備註> 事項如下 . 完軋寬度超出管制值上限≦2mm時,冷軋繼續生產並填寫品質異常通報單給鍍鋅線,以便調整張力與板溫 (RMK00278) | 訂單:2508EFD006/001 CR2 <生產備註> 事項如下 . 完軋寬度超出管制值上限≦2mm時,冷軋繼續生產並填寫品質異常通報單給鍍鋅線,以便調整張力與板溫 (RMK00278) | 訂單:2508EFD006/001 CG1 無 <生產備註> 事項 | 訂單:2508EFD006/001 CG2 無 <生產備註> 事項 | 訂單:2508EFD006/001 CC1 <生產備註> 事項如下 . 因千里達烤漆產品曾經耐候性不佳被客訴，所以生產時請務必確認PMT (RMK00404) . 【捲取】注意！本單為直立式包裝。禁用STAGGER捲取送包裝！送RCL重處理例外。 (RMK00512) | 訂單:2508EFD006/001 CC2 <生產備註> 事項如下 . 因千里達烤漆產品曾經耐候性不佳被客訴，所以生產時請務必確認PMT (RMK00404) . 【捲取】注意！本單為直立式包裝。禁用STAGGER捲取送包裝！送RCL重處理例外。 (RMK00512) | 訂單:2508EFD006/001 RCL <生產備註> 事項如下 . 【捲取】注意！本單為直立式包裝。禁用STAGGER捲取送包裝！送RCL重處理例外。 (RMK00512) | 訂單:2508EFD006/001 CCPK 無 <生產備註> 事項 | 訂單:2508EFD006/001 CGQC 無 <品檢備註> 事項 | 訂單:2508EFD006/001 CCQC <品檢備註> 事項如下 . 【捲取】注意！本單為直立式包裝。禁用STAGGER捲取送包裝！送RCL重處理例外。 (RMK00512) | 訂單:2508EFD006/001 TOL 無 <生產備註> 事項 |  | 訂單 2508EFD006/001 修改記錄如下: 20250801 10:21:21 (22021) 退火碼: >> S1, 用途碼: >> COA001, 背面標示: >> C835, 訂單背面顏色(五碼): >> BW736, 背面漆膜厚: >> NOM, 背面漆塗漆型式幾塗幾烤: >> 1, 鉻酸鹽: >> Z, 訂單厚度: >> 0.5, 訂單重: >> 80, 重量容許率(下限): >> 10, 重量容許率(上限): >> 10, 訂單寬度: >> 1220, 鍍製方式: >> BC, 鋼捲內徑: >> 508, 鋼捲下限重: >> 3, 鋼捲上限重: >> 5, 壓花條件碼: >> -, 表面花紋: >> R, 綠色識別碼: >> -, 印刷輥號: >> -, 產品代碼: >> PPGL, 皮膜碼: >> -, 單位別: >> M, 油品種類: >> Z, 塗油量: >> Z, 包裝代碼: >> E0 , 保護膜碼: >> -, 客戶試片取樣型式: >> -, 調質碼: >> S, 套筒碼: >> P , 規格: >> A792MSSGR275, 製造標準: >> ASTM, 表面處理劑種類: >> Z, 表面處理劑塗佈量: >> Z, 伸長率測試: >> N, 硬度測試碼: >> N, 抗拉強度測試: >> N, 降伏強度測試: >> N, 厚度變異: >> -3, 訂單正面顏色(五碼): >> 1Y880, 正面漆膜厚: >> 25, 正面漆塗漆型式幾塗幾烤: >> 2, 修邊碼: >> Y, 重量碼: >> AW, 鋼捲捲向: >> O, 鍍層碼: >> AZM150, | H:厚度偏薄
PPGL | 2508EFD006/002 |  | 1. 製造標準為MS、ASTM或銷新加坡之訂單，若無技術指定優先用料，請優先使用國內料，勿使用ANFEN (OFP00406)-{.不符.} | 1. 訂單若有厚度變異，冷軋厚度公差比照烤漆計算公式 , 但最小為 1/2 公差做設定 (OFP00254)-{.不符.} 2. "偏薄要求訂單" 鍍後厚度減 鍍後厚度下限需大於 0.02 MM,以免發生厚度不足狀況 (OFP00369)-{.不符.} 3. 製造標準為MS、ASTM或銷新加坡之訂單，若無技術指定優先用料，請優先使用國內料，勿使用ANFEN (OFP00406)-{.不符.} 4. 【提醒】！本單為直立式包裝，嚴禁鍍鋅或烤漆後以STAGGER捲取 (OFP00451)-{.不符.} | 訂單:2508EFD006/002 CPL <生產備註> 事項如下 . 除HGI/ HGL 訂單邊緣不噴油. 其餘皆側緣噴油 (RMK00285) | 訂單:2508EFD006/002 CR1 <生產備註> 事項如下 . 完軋寬度超出管制值上限≦2mm時,冷軋繼續生產並填寫品質異常通報單給鍍鋅線,以便調整張力與板溫 (RMK00278) | 訂單:2508EFD006/002 CR2 <生產備註> 事項如下 . 完軋寬度超出管制值上限≦2mm時,冷軋繼續生產並填寫品質異常通報單給鍍鋅線,以便調整張力與板溫 (RMK00278) | 訂單:2508EFD006/002 CG1 無 <生產備註> 事項 | 訂單:2508EFD006/002 CG2 無 <生產備註> 事項 | 訂單:2508EFD006/002 CC1 <生產備註> 事項如下 . 因千里達烤漆產品曾經耐候性不佳被客訴，所以生產時請務必確認PMT (RMK00404) . 【捲取】注意！本單為直立式包裝。禁用STAGGER捲取送包裝！送RCL重處理例外。 (RMK00512) . 【抽氣量】白色系在CC1生產時,FINISH抽氣量請設定250,如生產中發生色差b值異常升高,請股長再加大抽氣量因應 (RMK00560) | 訂單:2508EFD006/002 CC2 <生產備註> 事項如下 . 因千里達烤漆產品曾經耐候性不佳被客訴，所以生產時請務必確認PMT (RMK00404) . 【捲取】注意！本單為直立式包裝。禁用STAGGER捲取送包裝！送RCL重處理例外。 (RMK00512) . 【抽氣量】白色系在CC1生產時,FINISH抽氣量請設定250,如生產中發生色差b值異常升高,請股長再加大抽氣量因應 (RMK00560) | 訂單:2508EFD006/002 RCL <生產備註> 事項如下 . 【捲取】注意！本單為直立式包裝。禁用STAGGER捲取送包裝！送RCL重處理例外。 (RMK00512) | 訂單:2508EFD006/002 CCPK 無 <生產備註> 事項 | 訂單:2508EFD006/002 CGQC 無 <品檢備註> 事項 | 訂單:2508EFD006/002 CCQC <品檢備註> 事項如下 . 【捲取】注意！本單為直立式包裝。禁用STAGGER捲取送包裝！送RCL重處理例外。 (RMK00512) | 訂單:2508EFD006/002 TOL 無 <生產備註> 事項 |  | 訂單 2508EFD006/002 修改記錄如下: 20250801 10:22:14 (22021) 退火碼: >> S1, 用途碼: >> COA001, 背面標示: >> C835, 訂單背面顏色(五碼): >> BW736, 背面漆膜厚: >> NOM, 背面漆塗漆型式幾塗幾烤: >> 1, 鉻酸鹽: >> Z, 訂單厚度: >> 0.5, 訂單重: >> 60, 重量容許率(下限): >> 10, 重量容許率(上限): >> 10, 訂單寬度: >> 1220, 鍍製方式: >> BC, 鋼捲內徑: >> 508, 鋼捲下限重: >> 3, 鋼捲上限重: >> 5, 壓花條件碼: >> -, 表面花紋: >> R, 綠色識別碼: >> -, 印刷輥號: >> -, 產品代碼: >> PPGL, 皮膜碼: >> -, 單位別: >> M, 油品種類: >> Z, 塗油量: >> Z, 包裝代碼: >> E0 , 保護膜碼: >> -, 客戶試片取樣型式: >> -, 調質碼: >> S, 套筒碼: >> P , 規格: >> A792MSSGR275, 製造標準: >> ASTM, 表面處理劑種類: >> Z, 表面處理劑塗佈量: >> Z, 伸長率測試: >> N, 硬度測試碼: >> N, 抗拉強度測試: >> N, 降伏強度測試: >> N, 厚度變異: >> -3, 訂單正面顏色(五碼): >> 2W110, 正面漆膜厚: >> 25, 正面漆塗漆型式幾塗幾烤: >> 2, 修邊碼: >> Y, 重量碼: >> AW, 鋼捲捲向: >> O, 鍍層碼: >> AZM150, | H:厚度偏薄
PPGL | 2508EFD007/002 |  | 1. 製造標準為MS、ASTM或銷新加坡之訂單，若無技術指定優先用料，請優先使用國內料，勿使用ANFEN (OFP00406)-{.不符.} | 1. 訂單若有厚度變異，冷軋厚度公差比照烤漆計算公式 , 但最小為 1/2 公差做設定 (OFP00254)-{.不符.} 2. "偏薄要求訂單" 鍍後厚度減 鍍後厚度下限需大於 0.02 MM,以免發生厚度不足狀況 (OFP00369)-{.不符.} 3. 製造標準為MS、ASTM或銷新加坡之訂單，若無技術指定優先用料，請優先使用國內料，勿使用ANFEN (OFP00406)-{.不符.} | 訂單:2508EFD007/002 CPL <生產備註> 事項如下 . 除HGI/ HGL 訂單邊緣不噴油. 其餘皆側緣噴油 (RMK00285) | 訂單:2508EFD007/002 CR1 <生產備註> 事項如下 . 完軋寬度超出管制值上限≦2mm時,冷軋繼續生產並填寫品質異常通報單給鍍鋅線,以便調整張力與板溫 (RMK00278) | 訂單:2508EFD007/002 CR2 <生產備註> 事項如下 . 完軋寬度超出管制值上限≦2mm時,冷軋繼續生產並填寫品質異常通報單給鍍鋅線,以便調整張力與板溫 (RMK00278) | 訂單:2508EFD007/002 CG1 無 <生產備註> 事項 | 訂單:2508EFD007/002 CG2 無 <生產備註> 事項 | 訂單:2508EFD007/002 CC1 <生產備註> 事項如下 . 【水痕】因YCP 近似深黑色水痕可能嚴重，因此指定CC1生產注意W/Q 使用純水與水量控制 (RMK-E_CHIN) . 因千里達烤漆產品曾經耐候性不佳被客訴，所以生產時請務必確認PMT (RMK00404) | 訂單:2508EFD007/002 CC2 <生產備註> 事項如下 . 【水痕】因YCP 近似深黑色水痕可能嚴重，因此指定CC1生產注意W/Q 使用純水與水量控制 (RMK-E_CHIN) . 因千里達烤漆產品曾經耐候性不佳被客訴，所以生產時請務必確認PMT (RMK00404) | 訂單:2508EFD007/002 RCL 無 <生產備註> 事項 | 訂單:2508EFD007/002 CCPK 無 <生產備註> 事項 | 訂單:2508EFD007/002 CGQC 無 <品檢備註> 事項 | 訂單:2508EFD007/002 CCQC <品檢備註> 事項如下 . 【水痕】因YCP 近似深黑色水痕可能嚴重，因此指定CC1生產注意W/Q 使用純水與水量控制 (RMK-E_CHIN) | 訂單:2508EFD007/002 TOL 無 <生產備註> 事項 | 【水痕】因YCP 近似深黑色水痕可能嚴重，因此指定CC1生產注意W/Q 使用純水與水量控制^^/CC1/CC2/CCQC/^^ <<.E_CHIN 2025/08/04 08:45.>> | 訂單 2508EFD007/002 修改記錄如下: 20250801 10:16:31 (22021) 退火碼: >> S1, 用途碼: >> COA001, 背面標示: >> C160, 訂單背面顏色(五碼): >> BW736, 背面漆膜厚: >> NOM, 背面漆塗漆型式幾塗幾烤: >> 1, 鉻酸鹽: >> Z, 訂單厚度: >> 0.5, 訂單重: >> 100, 重量容許率(下限): >> 10, 重量容許率(上限): >> 10, 訂單寬度: >> 1220, 鍍製方式: >> BC, 鋼捲內徑: >> 508, 鋼捲下限重: >> 3, 鋼捲上限重: >> 5, 壓花條件碼: >> -, 表面花紋: >> R, 綠色識別碼: >> -, 印刷輥號: >> -, 產品代碼: >> PPGL, 皮膜碼: >> -, 單位別: >> M, 油品種類: >> Z, 塗油量: >> Z, 包裝代碼: >> P7 , 保護膜碼: >> -, 客戶試片取樣型式: >> -, 調質碼: >> S, 套筒碼: >> N , 規格: >> A792MSSGR275, 製造標準: >> ASTM, 表面處理劑種類: >> Z, 表面處理劑塗佈量: >> Z, 伸長率測試: >> N, 硬度測試碼: >> N, 抗拉強度測試: >> N, 降伏強度測試: >> N, 厚度變異: >> -3, 訂單正面顏色(五碼): >> SY906, 正面漆膜厚: >> 25, 正面漆塗漆型式幾塗幾烤: >> 2, 修邊碼: >> Y, 重量碼: >> AW, 鋼捲捲向: >> O, 鍍層碼: >> AZM150, | H:厚度偏薄
PPGL | 2508EFD007/003 |  | 1. 製造標準為MS、ASTM或銷新加坡之訂單，若無技術指定優先用料，請優先使用國內料，勿使用ANFEN (OFP00406)-{.不符.} | 1. 訂單若有厚度變異，冷軋厚度公差比照烤漆計算公式 , 但最小為 1/2 公差做設定 (OFP00254)-{.不符.} 2. "偏薄要求訂單" 鍍後厚度減 鍍後厚度下限需大於 0.02 MM,以免發生厚度不足狀況 (OFP00369)-{.不符.} 3. 製造標準為MS、ASTM或銷新加坡之訂單，若無技術指定優先用料，請優先使用國內料，勿使用ANFEN (OFP00406)-{.不符.} | 訂單:2508EFD007/003 CPL <生產備註> 事項如下 . 除HGI/ HGL 訂單邊緣不噴油. 其餘皆側緣噴油 (RMK00285) | 訂單:2508EFD007/003 CR1 <生產備註> 事項如下 . 完軋寬度超出管制值上限≦2mm時,冷軋繼續生產並填寫品質異常通報單給鍍鋅線,以便調整張力與板溫 (RMK00278) | 訂單:2508EFD007/003 CR2 <生產備註> 事項如下 . 完軋寬度超出管制值上限≦2mm時,冷軋繼續生產並填寫品質異常通報單給鍍鋅線,以便調整張力與板溫 (RMK00278) | 訂單:2508EFD007/003 CG1 無 <生產備註> 事項 | 訂單:2508EFD007/003 CG2 無 <生產備註> 事項 | 訂單:2508EFD007/003 CC1 <生產備註> 事項如下 . 因千里達烤漆產品曾經耐候性不佳被客訴，所以生產時請務必確認PMT (RMK00404) | 訂單:2508EFD007/003 CC2 <生產備註> 事項如下 . 因千里達烤漆產品曾經耐候性不佳被客訴，所以生產時請務必確認PMT (RMK00404) | 訂單:2508EFD007/003 RCL 無 <生產備註> 事項 | 訂單:2508EFD007/003 CCPK 無 <生產備註> 事項 | 訂單:2508EFD007/003 CGQC 無 <品檢備註> 事項 | 訂單:2508EFD007/003 CCQC 無 <品檢備註> 事項 | 訂單:2508EFD007/003 TOL 無 <生產備註> 事項 |  | 訂單 2508EFD007/003 修改記錄如下: 20250801 10:17:58 (22021) 退火碼: >> S1, 用途碼: >> COA001, 背面標示: >> C160, 訂單背面顏色(五碼): >> BW736, 背面漆膜厚: >> NOM, 背面漆塗漆型式幾塗幾烤: >> 1, 鉻酸鹽: >> Z, 訂單厚度: >> 0.5, 訂單重: >> 20, 重量容許率(下限): >> 10, 重量容許率(上限): >> 10, 訂單寬度: >> 1220, 鍍製方式: >> BC, 鋼捲內徑: >> 508, 鋼捲下限重: >> 3, 鋼捲上限重: >> 5, 壓花條件碼: >> -, 表面花紋: >> R, 綠色識別碼: >> -, 印刷輥號: >> -, 產品代碼: >> PPGL, 皮膜碼: >> -, 單位別: >> M, 油品種類: >> Z, 塗油量: >> Z, 包裝代碼: >> P7 , 保護膜碼: >> -, 客戶試片取樣型式: >> -, 調質碼: >> S, 套筒碼: >> N , 規格: >> A792MSSGR275, 製造標準: >> ASTM, 表面處理劑種類: >> Z, 表面處理劑塗佈量: >> Z, 伸長率測試: >> N, 硬度測試碼: >> N, 抗拉強度測試: >> N, 降伏強度測試: >> N, 厚度變異: >> -3, 訂單正面顏色(五碼): >> SG936, 正面漆膜厚: >> 25, 正面漆塗漆型式幾塗幾烤: >> 2, 修邊碼: >> Y, 重量碼: >> AW, 鋼捲捲向: >> O, 鍍層碼: >> AZM150, | H:厚度偏薄
PPGL | 2508EFD008/001 |  | 1. 製造標準為MS、ASTM或銷新加坡之訂單，若無技術指定優先用料，請優先使用國內料，勿使用ANFEN (OFP00406)-{.不符.} | 1. 訂單若有厚度變異，冷軋厚度公差比照烤漆計算公式 , 但最小為 1/2 公差做設定 (OFP00254)-{.不符.} 2. "偏薄要求訂單" 鍍後厚度減 鍍後厚度下限需大於 0.02 MM,以免發生厚度不足狀況 (OFP00369)-{.不符.} 3. 製造標準為MS、ASTM或銷新加坡之訂單，若無技術指定優先用料，請優先使用國內料，勿使用ANFEN (OFP00406)-{.不符.} | 訂單:2508EFD008/001 CPL <生產備註> 事項如下 . 除HGI/ HGL 訂單邊緣不噴油. 其餘皆側緣噴油 (RMK00285) | 訂單:2508EFD008/001 CR1 <生產備註> 事項如下 . 完軋寬度超出管制值上限≦2mm時,冷軋繼續生產並填寫品質異常通報單給鍍鋅線,以便調整張力與板溫 (RMK00278) | 訂單:2508EFD008/001 CR2 <生產備註> 事項如下 . 完軋寬度超出管制值上限≦2mm時,冷軋繼續生產並填寫品質異常通報單給鍍鋅線,以便調整張力與板溫 (RMK00278) | 訂單:2508EFD008/001 CG1 無 <生產備註> 事項 | 訂單:2508EFD008/001 CG2 無 <生產備註> 事項 | 訂單:2508EFD008/001 CC1 <生產備註> 事項如下 . 【水痕】因YCP 近似深黑色水痕可能嚴重，因此指定CC1生產注意W/Q 使用純水與水量控制 (RMK-E_CHIN) . 因千里達烤漆產品曾經耐候性不佳被客訴，所以生產時請務必確認PMT (RMK00404) | 訂單:2508EFD008/001 CC2 <生產備註> 事項如下 . 【水痕】因YCP 近似深黑色水痕可能嚴重，因此指定CC1生產注意W/Q 使用純水與水量控制 (RMK-E_CHIN) . 因千里達烤漆產品曾經耐候性不佳被客訴，所以生產時請務必確認PMT (RMK00404) | 訂單:2508EFD008/001 RCL 無 <生產備註> 事項 | 訂單:2508EFD008/001 CCPK 無 <生產備註> 事項 | 訂單:2508EFD008/001 CGQC 無 <品檢備註> 事項 | 訂單:2508EFD008/001 CCQC <品檢備註> 事項如下 . 【水痕】因YCP 近似深黑色水痕可能嚴重，因此指定CC1生產注意W/Q 使用純水與水量控制 (RMK-E_CHIN) | 訂單:2508EFD008/001 TOL 無 <生產備註> 事項 | 【水痕】因YCP 近似深黑色水痕可能嚴重，因此指定CC1生產注意W/Q 使用純水與水量控制^^/CC1/CC2/CCQC/^^ <<.E_CHIN 2025/08/05 09:32.>> | 訂單 2508EFD008/001 修改記錄如下: 20250801 10:10:21 (22021) 退火碼: >> S1, 用途碼: >> COA001, 背面標示: >> C160, 訂單背面顏色(五碼): >> BW736, 背面漆膜厚: >> NOM, 背面漆塗漆型式幾塗幾烤: >> 1, 鉻酸鹽: >> Z, 訂單厚度: >> 0.5, 訂單重: >> 20, 重量容許率(下限): >> 10, 重量容許率(上限): >> 10, 訂單寬度: >> 1225, 鍍製方式: >> BC, 鋼捲內徑: >> 508, 鋼捲下限重: >> 3, 鋼捲上限重: >> 5, 壓花條件碼: >> -, 表面花紋: >> R, 綠色識別碼: >> -, 印刷輥號: >> -, 產品代碼: >> PPGL, 皮膜碼: >> -, 單位別: >> M, 油品種類: >> Z, 塗油量: >> Z, 包裝代碼: >> P7 , 保護膜碼: >> -, 客戶試片取樣型式: >> -, 調質碼: >> S, 套筒碼: >> N , 規格: >> A792MSSGR275, 製造標準: >> ASTM, 表面處理劑種類: >> Z, 表面處理劑塗佈量: >> Z, 伸長率測試: >> N, 硬度測試碼: >> N, 抗拉強度測試: >> N, 降伏強度測試: >> N, 厚度變異: >> -3, 訂單正面顏色(五碼): >> SY866, 正面漆膜厚: >> 25, 正面漆塗漆型式幾塗幾烤: >> 2, 修邊碼: >> Y, 重量碼: >> AW, 鋼捲捲向: >> O, 鍍層碼: >> AZM150, | H:厚度偏薄
PPGL | 2508EFD008/002 |  | 1. 製造標準為MS、ASTM或銷新加坡之訂單，若無技術指定優先用料，請優先使用國內料，勿使用ANFEN (OFP00406)-{.不符.} | 1. 訂單若有厚度變異，冷軋厚度公差比照烤漆計算公式 , 但最小為 1/2 公差做設定 (OFP00254)-{.不符.} 2. "偏薄要求訂單" 鍍後厚度減 鍍後厚度下限需大於 0.02 MM,以免發生厚度不足狀況 (OFP00369)-{.不符.} 3. 製造標準為MS、ASTM或銷新加坡之訂單，若無技術指定優先用料，請優先使用國內料，勿使用ANFEN (OFP00406)-{.不符.} | 訂單:2508EFD008/002 CPL <生產備註> 事項如下 . 除HGI/ HGL 訂單邊緣不噴油. 其餘皆側緣噴油 (RMK00285) | 訂單:2508EFD008/002 CR1 <生產備註> 事項如下 . 完軋寬度超出管制值上限≦2mm時,冷軋繼續生產並填寫品質異常通報單給鍍鋅線,以便調整張力與板溫 (RMK00278) | 訂單:2508EFD008/002 CR2 <生產備註> 事項如下 . 完軋寬度超出管制值上限≦2mm時,冷軋繼續生產並填寫品質異常通報單給鍍鋅線,以便調整張力與板溫 (RMK00278) | 訂單:2508EFD008/002 CG1 無 <生產備註> 事項 | 訂單:2508EFD008/002 CG2 無 <生產備註> 事項 | 訂單:2508EFD008/002 CC1 <生產備註> 事項如下 . 【水痕】因YCP 近似深黑色水痕可能嚴重，因此指定CC1生產注意W/Q 使用純水與水量控制 (RMK-E_CHIN) . 因千里達烤漆產品曾經耐候性不佳被客訴，所以生產時請務必確認PMT (RMK00404) | 訂單:2508EFD008/002 CC2 <生產備註> 事項如下 . 【水痕】因YCP 近似深黑色水痕可能嚴重，因此指定CC1生產注意W/Q 使用純水與水量控制 (RMK-E_CHIN) . 因千里達烤漆產品曾經耐候性不佳被客訴，所以生產時請務必確認PMT (RMK00404) | 訂單:2508EFD008/002 RCL 無 <生產備註> 事項 | 訂單:2508EFD008/002 CCPK 無 <生產備註> 事項 | 訂單:2508EFD008/002 CGQC 無 <品檢備註> 事項 | 訂單:2508EFD008/002 CCQC <品檢備註> 事項如下 . 【水痕】因YCP 近似深黑色水痕可能嚴重，因此指定CC1生產注意W/Q 使用純水與水量控制 (RMK-E_CHIN) | 訂單:2508EFD008/002 TOL 無 <生產備註> 事項 | 【水痕】因YCP 近似深黑色水痕可能嚴重，因此指定CC1生產注意W/Q 使用純水與水量控制^^/CC1/CC2/CCQC/^^ <<.E_CHIN 2025/08/05 09:57.>> | 訂單 2508EFD008/002 修改記錄如下: 20250801 10:11:11 (22021) 退火碼: >> S1, 用途碼: >> COA001, 背面標示: >> C160, 訂單背面顏色(五碼): >> BW736, 背面漆膜厚: >> NOM, 背面漆塗漆型式幾塗幾烤: >> 1, 鉻酸鹽: >> Z, 訂單厚度: >> 0.5, 訂單重: >> 20, 重量容許率(下限): >> 10, 重量容許率(上限): >> 10, 訂單寬度: >> 1225, 鍍製方式: >> BC, 鋼捲內徑: >> 508, 鋼捲下限重: >> 3, 鋼捲上限重: >> 5, 壓花條件碼: >> -, 表面花紋: >> R, 綠色識別碼: >> -, 印刷輥號: >> -, 產品代碼: >> PPGL, 皮膜碼: >> -, 單位別: >> M, 油品種類: >> Z, 塗油量: >> Z, 包裝代碼: >> P7 , 保護膜碼: >> -, 客戶試片取樣型式: >> -, 調質碼: >> S, 套筒碼: >> N , 規格: >> A792MSSGR275, 製造標準: >> ASTM, 表面處理劑種類: >> Z, 表面處理劑塗佈量: >> Z, 伸長率測試: >> N, 硬度測試碼: >> N, 抗拉強度測試: >> N, 降伏強度測試: >> N, 厚度變異: >> -3, 訂單正面顏色(五碼): >> SY906, 正面漆膜厚: >> 25, 正面漆塗漆型式幾塗幾烤: >> 2, 修邊碼: >> Y, 重量碼: >> AW, 鋼捲捲向: >> O, 鍍層碼: >> AZM150, | H:厚度偏薄
PPGL | 2508EFD009/001 | 1. 為了確保PVDF耐候性能，其背面漆必須2塗2烤 (OFP00176)-{.不符.} | 1. 製造標準為MS、ASTM或銷新加坡之訂單，若無技術指定優先用料，請優先使用國內料，勿使用ANFEN (OFP00406)-{.不符.} | 1. 訂單若有厚度變異，冷軋厚度公差比照烤漆計算公式 , 但最小為 1/2 公差做設定 (OFP00254)-{.不符.} 2. "偏薄要求訂單" 鍍後厚度減 鍍後厚度下限需大於 0.02 MM,以免發生厚度不足狀況 (OFP00369)-{.不符.} 3. 製造標準為MS、ASTM或銷新加坡之訂單，若無技術指定優先用料，請優先使用國內料，勿使用ANFEN (OFP00406)-{.不符.} | 訂單:2508EFD009/001 CPL <生產備註> 事項如下 . 除HGI/ HGL 訂單邊緣不噴油. 其餘皆側緣噴油 (RMK00285) | 訂單:2508EFD009/001 CR1 <生產備註> 事項如下 . 完軋寬度超出管制值上限≦2mm時,冷軋繼續生產並填寫品質異常通報單給鍍鋅線,以便調整張力與板溫 (RMK00278) | 訂單:2508EFD009/001 CR2 <生產備註> 事項如下 . 完軋寬度超出管制值上限≦2mm時,冷軋繼續生產並填寫品質異常通報單給鍍鋅線,以便調整張力與板溫 (RMK00278) | 訂單:2508EFD009/001 CG1 無 <生產備註> 事項 | 訂單:2508EFD009/001 CG2 無 <生產備註> 事項 | 訂單:2508EFD009/001 CC1 <生產備註> 事項如下 . 【水痕】因YCP 近似深黑色水痕可能嚴重，因此指定CC1生產注意W/Q 使用純水與水量控制 (RMK-E_CHIN) . 因千里達烤漆產品曾經耐候性不佳被客訴，所以生產時請務必確認PMT (RMK00404) . 【PMT】本單面漆為"PVDF"，經會議決議需量測板溫並記錄之。每一張排程需量測一次否則追究責任 (RMK00503) | 訂單:2508EFD009/001 CC2 <生產備註> 事項如下 . 【水痕】因YCP 近似深黑色水痕可能嚴重，因此指定CC1生產注意W/Q 使用純水與水量控制 (RMK-E_CHIN) . 因千里達烤漆產品曾經耐候性不佳被客訴，所以生產時請務必確認PMT (RMK00404) . 【PMT】本單面漆為"PVDF"，經會議決議需量測板溫並記錄之。每一張排程需量測一次否則追究責任 (RMK00503) | 訂單:2508EFD009/001 RCL 無 <生產備註> 事項 | 訂單:2508EFD009/001 CCPK 無 <生產備註> 事項 | 訂單:2508EFD009/001 CGQC 無 <品檢備註> 事項 | 訂單:2508EFD009/001 CCQC <品檢備註> 事項如下 . 【水痕】因YCP 近似深黑色水痕可能嚴重，因此指定CC1生產注意W/Q 使用純水與水量控制 (RMK-E_CHIN) . 【PMT】本單面漆為"PVDF"，經會議決議需量測板溫並記錄之。每一張排程需量測一次否則追究責任 (RMK00503) | 訂單:2508EFD009/001 TOL 無 <生產備註> 事項 | 【水痕】因YCP 近似深黑色水痕可能嚴重，因此指定CC1生產注意W/Q 使用純水與水量控制^^/CC1/CC2/CCQC/^^ <<.E_CHIN 2025/08/04 15:58.>> | 訂單 2508EFD009/001 修改記錄如下: 20250801 10:04:45 (22021) 退火碼: >> S1, 用途碼: >> COA001, 背面標示: >> C837, 訂單背面顏色(五碼): >> BW736, 背面漆膜厚: >> NOM, 背面漆塗漆型式幾塗幾烤: >> 1, 鉻酸鹽: >> Z, 訂單厚度: >> 0.5, 訂單重: >> 20, 重量容許率(下限): >> 10, 重量容許率(上限): >> 10, 訂單寬度: >> 1220, 鍍製方式: >> BC, 鋼捲內徑: >> 508, 鋼捲下限重: >> 3, 鋼捲上限重: >> 5, 壓花條件碼: >> -, 表面花紋: >> R, 綠色識別碼: >> -, 印刷輥號: >> -, 產品代碼: >> PPGL, 皮膜碼: >> -, 單位別: >> M, 油品種類: >> Z, 塗油量: >> Z, 包裝代碼: >> P7 , 保護膜碼: >> -, 客戶試片取樣型式: >> -, 調質碼: >> S, 套筒碼: >> N , 規格: >> A792MSSGR275, 製造標準: >> ASTM, 表面處理劑種類: >> Z, 表面處理劑塗佈量: >> Z, 伸長率測試: >> N, 硬度測試碼: >> N, 抗拉強度測試: >> N, 降伏強度測試: >> N, 厚度變異: >> -3, 訂單正面顏色(五碼): >> FY826, 正面漆膜厚: >> 25, 正面漆塗漆型式幾塗幾烤: >> 2, 修邊碼: >> Y, 重量碼: >> AW, 鋼捲捲向: >> O, 鍍層碼: >> AZM150, | H:厚度偏薄
PPGL | 2508EFD009/002 | 1. 為了確保PVDF耐候性能，其背面漆必須2塗2烤 (OFP00176)-{.不符.} | 1. 製造標準為MS、ASTM或銷新加坡之訂單，若無技術指定優先用料，請優先使用國內料，勿使用ANFEN (OFP00406)-{.不符.} | 1. 訂單若有厚度變異，冷軋厚度公差比照烤漆計算公式 , 但最小為 1/2 公差做設定 (OFP00254)-{.不符.} 2. "偏薄要求訂單" 鍍後厚度減 鍍後厚度下限需大於 0.02 MM,以免發生厚度不足狀況 (OFP00369)-{.不符.} 3. 製造標準為MS、ASTM或銷新加坡之訂單，若無技術指定優先用料，請優先使用國內料，勿使用ANFEN (OFP00406)-{.不符.} | 訂單:2508EFD009/002 CPL <生產備註> 事項如下 . 除HGI/ HGL 訂單邊緣不噴油. 其餘皆側緣噴油 (RMK00285) | 訂單:2508EFD009/002 CR1 <生產備註> 事項如下 . 完軋寬度超出管制值上限≦2mm時,冷軋繼續生產並填寫品質異常通報單給鍍鋅線,以便調整張力與板溫 (RMK00278) | 訂單:2508EFD009/002 CR2 <生產備註> 事項如下 . 完軋寬度超出管制值上限≦2mm時,冷軋繼續生產並填寫品質異常通報單給鍍鋅線,以便調整張力與板溫 (RMK00278) | 訂單:2508EFD009/002 CG1 無 <生產備註> 事項 | 訂單:2508EFD009/002 CG2 無 <生產備註> 事項 | 訂單:2508EFD009/002 CC1 <生產備註> 事項如下 . 【水痕】因YCP 近似深黑色水痕可能嚴重，因此指定CC1生產注意W/Q 使用純水與水量控制 (RMK-E_CHIN) . 因千里達烤漆產品曾經耐候性不佳被客訴，所以生產時請務必確認PMT (RMK00404) . 【PMT】本單面漆為"PVDF"，經會議決議需量測板溫並記錄之。每一張排程需量測一次否則追究責任 (RMK00503) | 訂單:2508EFD009/002 CC2 <生產備註> 事項如下 . 【水痕】因YCP 近似深黑色水痕可能嚴重，因此指定CC1生產注意W/Q 使用純水與水量控制 (RMK-E_CHIN) . 因千里達烤漆產品曾經耐候性不佳被客訴，所以生產時請務必確認PMT (RMK00404) . 【PMT】本單面漆為"PVDF"，經會議決議需量測板溫並記錄之。每一張排程需量測一次否則追究責任 (RMK00503) | 訂單:2508EFD009/002 RCL 無 <生產備註> 事項 | 訂單:2508EFD009/002 CCPK 無 <生產備註> 事項 | 訂單:2508EFD009/002 CGQC 無 <品檢備註> 事項 | 訂單:2508EFD009/002 CCQC <品檢備註> 事項如下 . 【水痕】因YCP 近似深黑色水痕可能嚴重，因此指定CC1生產注意W/Q 使用純水與水量控制 (RMK-E_CHIN) . 【PMT】本單面漆為"PVDF"，經會議決議需量測板溫並記錄之。每一張排程需量測一次否則追究責任 (RMK00503) | 訂單:2508EFD009/002 TOL 無 <生產備註> 事項 | 【水痕】因YCP 近似深黑色水痕可能嚴重，因此指定CC1生產注意W/Q 使用純水與水量控制^^/CC1/CC2/CCQC/^^ <<.E_CHIN 2025/08/04 15:58.>> | 訂單 2508EFD009/002 修改記錄如下: 20250801 10:05:25 (22021) 退火碼: >> S1, 用途碼: >> COA001, 背面標示: >> C836, 訂單背面顏色(五碼): >> BW736, 背面漆膜厚: >> NOM, 背面漆塗漆型式幾塗幾烤: >> 1, 鉻酸鹽: >> Z, 訂單厚度: >> 0.6, 訂單重: >> 40, 重量容許率(下限): >> 10, 重量容許率(上限): >> 10, 訂單寬度: >> 1220, 鍍製方式: >> BC, 鋼捲內徑: >> 508, 鋼捲下限重: >> 3, 鋼捲上限重: >> 5, 壓花條件碼: >> -, 表面花紋: >> R, 綠色識別碼: >> -, 印刷輥號: >> -, 產品代碼: >> PPGL, 皮膜碼: >> -, 單位別: >> M, 油品種類: >> Z, 塗油量: >> Z, 包裝代碼: >> P7 , 保護膜碼: >> -, 客戶試片取樣型式: >> -, 調質碼: >> S, 套筒碼: >> N , 規格: >> A792MSSGR275, 製造標準: >> ASTM, 表面處理劑種類: >> Z, 表面處理劑塗佈量: >> Z, 伸長率測試: >> N, 硬度測試碼: >> N, 抗拉強度測試: >> N, 降伏強度測試: >> N, 厚度變異: >> -3, 訂單正面顏色(五碼): >> FY826, 正面漆膜厚: >> 25, 正面漆塗漆型式幾塗幾烤: >> 2, 修邊碼: >> Y, 重量碼: >> AW, 鋼捲捲向: >> O, 鍍層碼: >> AZM150, | H:厚度偏薄
PPGL | 2508EFD010/001 | 1. 為了確保PVDF耐候性能，其背面漆必須2塗2烤 (OFP00176)-{.不符.} | 1. 製造標準為MS、ASTM或銷新加坡之訂單，若無技術指定優先用料，請優先使用國內料，勿使用ANFEN (OFP00406)-{.不符.} | 1. 訂單若有厚度變異，冷軋厚度公差比照烤漆計算公式 , 但最小為 1/2 公差做設定 (OFP00254)-{.不符.} 2. "偏薄要求訂單" 鍍後厚度減 鍍後厚度下限需大於 0.02 MM,以免發生厚度不足狀況 (OFP00369)-{.不符.} 3. 製造標準為MS、ASTM或銷新加坡之訂單，若無技術指定優先用料，請優先使用國內料，勿使用ANFEN (OFP00406)-{.不符.} | 訂單:2508EFD010/001 CPL <生產備註> 事項如下 . 除HGI/ HGL 訂單邊緣不噴油. 其餘皆側緣噴油 (RMK00285) | 訂單:2508EFD010/001 CR1 <生產備註> 事項如下 . 完軋寬度超出管制值上限≦2mm時,冷軋繼續生產並填寫品質異常通報單給鍍鋅線,以便調整張力與板溫 (RMK00278) | 訂單:2508EFD010/001 CR2 <生產備註> 事項如下 . 完軋寬度超出管制值上限≦2mm時,冷軋繼續生產並填寫品質異常通報單給鍍鋅線,以便調整張力與板溫 (RMK00278) | 訂單:2508EFD010/001 CG1 無 <生產備註> 事項 | 訂單:2508EFD010/001 CG2 無 <生產備註> 事項 | 訂單:2508EFD010/001 CC1 <生產備註> 事項如下 . 【水痕】因YCP 近似深黑色水痕可能嚴重，因此指定CC1生產注意W/Q 使用純水與水量控制 (RMK-E_CHIN) . 因千里達烤漆產品曾經耐候性不佳被客訴，所以生產時請務必確認PMT (RMK00404) . 【PMT】本單面漆為"PVDF"，經會議決議需量測板溫並記錄之。每一張排程需量測一次否則追究責任 (RMK00503) | 訂單:2508EFD010/001 CC2 <生產備註> 事項如下 . 【水痕】因YCP 近似深黑色水痕可能嚴重，因此指定CC1生產注意W/Q 使用純水與水量控制 (RMK-E_CHIN) . 因千里達烤漆產品曾經耐候性不佳被客訴，所以生產時請務必確認PMT (RMK00404) . 【PMT】本單面漆為"PVDF"，經會議決議需量測板溫並記錄之。每一張排程需量測一次否則追究責任 (RMK00503) | 訂單:2508EFD010/001 RCL 無 <生產備註> 事項 | 訂單:2508EFD010/001 CCPK 無 <生產備註> 事項 | 訂單:2508EFD010/001 CGQC 無 <品檢備註> 事項 | 訂單:2508EFD010/001 CCQC <品檢備註> 事項如下 . 【水痕】因YCP 近似深黑色水痕可能嚴重，因此指定CC1生產注意W/Q 使用純水與水量控制 (RMK-E_CHIN) . 【PMT】本單面漆為"PVDF"，經會議決議需量測板溫並記錄之。每一張排程需量測一次否則追究責任 (RMK00503) | 訂單:2508EFD010/001 TOL 無 <生產備註> 事項 | 【水痕】因YCP 近似深黑色水痕可能嚴重，因此指定CC1生產注意W/Q 使用純水與水量控制^^/CC1/CC2/CCQC/^^ <<.E_CHIN 2025/08/05 09:12.>> | 訂單 2508EFD010/001 修改記錄如下: 20250801 10:02:49 (22021) 退火碼: >> S1, 用途碼: >> COA001, 背面標示: >> C837, 訂單背面顏色(五碼): >> BW736, 背面漆膜厚: >> NOM, 背面漆塗漆型式幾塗幾烤: >> 1, 鉻酸鹽: >> Z, 訂單厚度: >> 0.5, 訂單重: >> 20, 重量容許率(下限): >> 10, 重量容許率(上限): >> 10, 訂單寬度: >> 1225, 鍍製方式: >> BC, 鋼捲內徑: >> 508, 鋼捲下限重: >> 3, 鋼捲上限重: >> 5, 壓花條件碼: >> -, 表面花紋: >> R, 綠色識別碼: >> -, 印刷輥號: >> -, 產品代碼: >> PPGL, 皮膜碼: >> -, 單位別: >> M, 油品種類: >> Z, 塗油量: >> Z, 包裝代碼: >> P7 , 保護膜碼: >> -, 客戶試片取樣型式: >> -, 調質碼: >> S, 套筒碼: >> N , 規格: >> A792MSSGR275, 製造標準: >> ASTM, 表面處理劑種類: >> Z, 表面處理劑塗佈量: >> Z, 伸長率測試: >> N, 硬度測試碼: >> N, 抗拉強度測試: >> N, 降伏強度測試: >> N, 厚度變異: >> -3, 訂單正面顏色(五碼): >> FY826, 正面漆膜厚: >> 25, 正面漆塗漆型式幾塗幾烤: >> 2, 修邊碼: >> Y, 重量碼: >> AW, 鋼捲捲向: >> O, 鍍層碼: >> AZM150, | H:厚度偏薄
PPGL | 2508EFD012/001 |  | 1. 製造標準為MS、ASTM或銷新加坡之訂單，若無技術指定優先用料，請優先使用國內料，勿使用ANFEN (OFP00406)-{.不符.} | 1. 製造標準為MS、ASTM或銷新加坡之訂單，若無技術指定優先用料，請優先使用國內料，勿使用ANFEN (OFP00406)-{.不符.} | 訂單:2508EFD012/001 CPL <生產備註> 事項如下 . 除HGI/ HGL 訂單邊緣不噴油. 其餘皆側緣噴油 (RMK00285) | 訂單:2508EFD012/001 CR1 無 <生產備註> 事項 | 訂單:2508EFD012/001 CR2 無 <生產備註> 事項 | 訂單:2508EFD012/001 CG1 <生產備註> 事項如下 . 鍍層 AZ150 (含) 以上 , 鋅花等級 C~E 目標D，避免鋅花晶界明顯後續造成烤漆點狀未塗漆。 (RMK00565) | 訂單:2508EFD012/001 CG2 <生產備註> 事項如下 . 鍍層 AZ150 (含) 以上 , 鋅花等級 C~E 目標D，避免鋅花晶界明顯後續造成烤漆點狀未塗漆。 (RMK00565) | 訂單:2508EFD012/001 CC1 <生產備註> 事項如下 . 2015年發生過訴賠。請出口使用鋼套桶前請檢查焊接處，以免捲取後產生折痕 (RMK00381) | 訂單:2508EFD012/001 CC2 <生產備註> 事項如下 . 2015年發生過訴賠。請出口使用鋼套桶前請檢查焊接處，以免捲取後產生折痕 (RMK00381) | 訂單:2508EFD012/001 RCL 無 <生產備註> 事項 | 訂單:2508EFD012/001 CCPK 無 <生產備註> 事項 | 訂單:2508EFD012/001 CGQC <品檢備註> 事項如下 . 鍍層 AZ150 (含) 以上 , 鋅花等級 C~E 目標D，避免鋅花晶界明顯後續造成烤漆點狀未塗漆。 (RMK00565) | 訂單:2508EFD012/001 CCQC 無 <品檢備註> 事項 | 訂單:2508EFD012/001 TOL 無 <生產備註> 事項 |  | 訂單 2508EFD012/001 修改記錄如下: 20250801 11:37:08 (22021) 退火碼: >> H2, 用途碼: >> COA001, 背面標示: >> C848, 訂單背面顏色(五碼): >> BW73Y, 背面漆膜厚: >> 12.5, 背面漆塗漆型式幾塗幾烤: >> 2, 鉻酸鹽: >> Z, 訂單厚度: >> 0.5, 訂單重: >> 60, 重量容許率(下限): >> 10, 重量容許率(上限): >> 10, 訂單寬度: >> 1219, 鍍製方式: >> AC, 鋼捲內徑: >> 508, 鋼捲下限重: >> 3, 鋼捲上限重: >> 4.5, 壓花條件碼: >> -, 表面花紋: >> R, 綠色識別碼: >> -, 印刷輥號: >> -, 產品代碼: >> PPGL, 皮膜碼: >> -, 單位別: >> M, 油品種類: >> Z, 塗油量: >> Z, 包裝代碼: >> P7 , 保護膜碼: >> -, 客戶試片取樣型式: >> -, 調質碼: >> S, 套筒碼: >> S , 規格: >> A792MSSGR550, 製造標準: >> ASTM, 表面處理劑種類: >> Z, 表面處理劑塗佈量: >> Z, 伸長率測試: >> N, 硬度測試碼: >> N, 抗拉強度測試: >> N, 降伏強度測試: >> N, 訂單正面顏色(五碼): >> SG366, 正面漆膜厚: >> 25, 正面漆塗漆型式幾塗幾烤: >> 2, 修邊碼: >> Y, 重量碼: >> AW, 鋼捲捲向: >> O, 鍍層碼: >> AZM150, | *: | [訂單訊息通知] 2025/08/08 08:08:55 AM 訂單訊息通知 (吳東澤 >> 通知 >> DongZe Wu, Winnie Chang, Emily Hong, XinYi Wu, Edwy Chin, YuLung Kung, B.S. Wan, Y.L. Liu, Julian Liu, Sony Su, YunTung Li) 訂單訊息 : *2025/08/07 修改訂單 :更改客戶*
PPGL | 2508EFD012/002 |  | 1. 製造標準為MS、ASTM或銷新加坡之訂單，若無技術指定優先用料，請優先使用國內料，勿使用ANFEN (OFP00406)-{.不符.} | 1. 製造標準為MS、ASTM或銷新加坡之訂單，若無技術指定優先用料，請優先使用國內料，勿使用ANFEN (OFP00406)-{.不符.} | 訂單:2508EFD012/002 CPL <生產備註> 事項如下 . 除HGI/ HGL 訂單邊緣不噴油. 其餘皆側緣噴油 (RMK00285) | 訂單:2508EFD012/002 CR1 無 <生產備註> 事項 | 訂單:2508EFD012/002 CR2 無 <生產備註> 事項 | 訂單:2508EFD012/002 CG1 <生產備註> 事項如下 . 鍍層 AZ150 (含) 以上 , 鋅花等級 C~E 目標D，避免鋅花晶界明顯後續造成烤漆點狀未塗漆。 (RMK00565) | 訂單:2508EFD012/002 CG2 <生產備註> 事項如下 . 鍍層 AZ150 (含) 以上 , 鋅花等級 C~E 目標D，避免鋅花晶界明顯後續造成烤漆點狀未塗漆。 (RMK00565) | 訂單:2508EFD012/002 CC1 <生產備註> 事項如下 . 2015年發生過訴賠。請出口使用鋼套桶前請檢查焊接處，以免捲取後產生折痕 (RMK00381) | 訂單:2508EFD012/002 CC2 <生產備註> 事項如下 . 2015年發生過訴賠。請出口使用鋼套桶前請檢查焊接處，以免捲取後產生折痕 (RMK00381) | 訂單:2508EFD012/002 RCL 無 <生產備註> 事項 | 訂單:2508EFD012/002 CCPK 無 <生產備註> 事項 | 訂單:2508EFD012/002 CGQC <品檢備註> 事項如下 . 鍍層 AZ150 (含) 以上 , 鋅花等級 C~E 目標D，避免鋅花晶界明顯後續造成烤漆點狀未塗漆。 (RMK00565) | 訂單:2508EFD012/002 CCQC 無 <品檢備註> 事項 | 訂單:2508EFD012/002 TOL 無 <生產備註> 事項 |  | 訂單 2508EFD012/002 修改記錄如下: 20250801 11:37:00 (22021) 退火碼: >> H2, 用途碼: >> COA001, 背面標示: >> C848, 訂單背面顏色(五碼): >> BW73Y, 背面漆膜厚: >> 12.5, 背面漆塗漆型式幾塗幾烤: >> 2, 鉻酸鹽: >> Z, 訂單厚度: >> 0.5, 訂單重: >> 40, 重量容許率(下限): >> 10, 重量容許率(上限): >> 10, 訂單寬度: >> 1219, 鍍製方式: >> AC, 鋼捲內徑: >> 508, 鋼捲下限重: >> 3, 鋼捲上限重: >> 4.5, 壓花條件碼: >> -, 表面花紋: >> R, 綠色識別碼: >> -, 印刷輥號: >> -, 產品代碼: >> PPGL, 皮膜碼: >> -, 單位別: >> M, 油品種類: >> Z, 塗油量: >> Z, 包裝代碼: >> P7 , 保護膜碼: >> -, 客戶試片取樣型式: >> -, 調質碼: >> S, 套筒碼: >> S , 規格: >> A792MSSGR550, 製造標準: >> ASTM, 表面處理劑種類: >> Z, 表面處理劑塗佈量: >> Z, 伸長率測試: >> N, 硬度測試碼: >> N, 抗拉強度測試: >> N, 降伏強度測試: >> N, 訂單正面顏色(五碼): >> SL916, 正面漆膜厚: >> 25, 正面漆塗漆型式幾塗幾烤: >> 2, 修邊碼: >> Y, 重量碼: >> AW, 鋼捲捲向: >> O, 鍍層碼: >> AZM150, | *: | [訂單訊息通知] 2025/08/08 08:08:55 AM 訂單訊息通知 (吳東澤 >> 通知 >> DongZe Wu, Winnie Chang, Emily Hong, XinYi Wu, Edwy Chin, YuLung Kung, B.S. Wan, Y.L. Liu, Julian Liu, Sony Su, YunTung Li) 訂單訊息 : *2025/08/07 修改訂單 :更改客戶*
PPGL | 2508EFD013/001 |  | 1. 製造標準為MS、ASTM或銷新加坡之訂單，若無技術指定優先用料，請優先使用國內料，勿使用ANFEN (OFP00406)-{.不符.} | 1. 製造標準為MS、ASTM或銷新加坡之訂單，若無技術指定優先用料，請優先使用國內料，勿使用ANFEN (OFP00406)-{.不符.} 2. 【提醒】！本單為直立式包裝，嚴禁鍍鋅或烤漆後以STAGGER捲取 (OFP00451)-{.不符.} 3. 此經銷商有簽訂1/2厚度公差保證(無厚度變異),請調整冷軋與鍍鋅厚度公差管制範圍. 保證 ASTM 厚度公差 (OFP00180)-{.不符.} | 訂單:2508EFD013/001 CPL <生產備註> 事項如下 . 除HGI/ HGL 訂單邊緣不噴油. 其餘皆側緣噴油 (RMK00285) | 訂單:2508EFD013/001 CR1 <生產備註> 事項如下 . 此經銷商保證平均厚度在1/2厚度公差內，厚度量測NG時，如單位長度符合範圍，請放行 (RMK00402) . 此客戶保證平均厚度在1/2厚度公差內，厚度量測NG時，如單位長度符合範圍，請放行 (RMK00409) | 訂單:2508EFD013/001 CR2 <生產備註> 事項如下 . 此經銷商保證平均厚度在1/2厚度公差內，厚度量測NG時，如單位長度符合範圍，請放行 (RMK00402) . 此客戶保證平均厚度在1/2厚度公差內，厚度量測NG時，如單位長度符合範圍，請放行 (RMK00409) | 訂單:2508EFD013/001 CG1 <生產備註> 事項如下 . 此經銷商保證平均厚度在1/2厚度公差內，厚度量測NG時，如單位長度符合範圍，請放行 (RMK00402) . 此客戶保證平均厚度在1/2厚度公差內，厚度量測NG時，如單位長度符合範圍，請放行 (RMK00409) . 鍍層 AZ150 (含) 以上 , 鋅花等級 C~E 目標D，避免鋅花晶界明顯後續造成烤漆點狀未塗漆。 (RMK00565) | 訂單:2508EFD013/001 CG2 <生產備註> 事項如下 . 此經銷商保證平均厚度在1/2厚度公差內，厚度量測NG時，如單位長度符合範圍，請放行 (RMK00402) . 此客戶保證平均厚度在1/2厚度公差內，厚度量測NG時，如單位長度符合範圍，請放行 (RMK00409) . 鍍層 AZ150 (含) 以上 , 鋅花等級 C~E 目標D，避免鋅花晶界明顯後續造成烤漆點狀未塗漆。 (RMK00565) | 訂單:2508EFD013/001 CC1 <生產備註> 事項如下 . 此經銷商保證平均厚度在1/2厚度公差內，厚度量測NG時，如單位長度符合範圍，請放行 (RMK00402) . 此客戶保證平均厚度在1/2厚度公差內，厚度量測NG時，如單位長度符合範圍，請放行 (RMK00409) . 【捲取】注意！本單為直立式包裝。禁用STAGGER捲取送包裝！送RCL重處理例外。 (RMK00512) . 【抽氣量】白色系在CC1生產時,FINISH抽氣量請設定250,如生產中發生色差b值異常升高,請股長再加大抽氣量因應 (RMK00560) | 訂單:2508EFD013/001 CC2 <生產備註> 事項如下 . 此經銷商保證平均厚度在1/2厚度公差內，厚度量測NG時，如單位長度符合範圍，請放行 (RMK00402) . 此客戶保證平均厚度在1/2厚度公差內，厚度量測NG時，如單位長度符合範圍，請放行 (RMK00409) . 【捲取】注意！本單為直立式包裝。禁用STAGGER捲取送包裝！送RCL重處理例外。 (RMK00512) . 【抽氣量】白色系在CC1生產時,FINISH抽氣量請設定250,如生產中發生色差b值異常升高,請股長再加大抽氣量因應 (RMK00560) | 訂單:2508EFD013/001 RCL <生產備註> 事項如下 . 【捲取】注意！本單為直立式包裝。禁用STAGGER捲取送包裝！送RCL重處理例外。 (RMK00512) | 訂單:2508EFD013/001 CCPK 無 <生產備註> 事項 | 訂單:2508EFD013/001 CGQC <品檢備註> 事項如下 . 鍍層 AZ150 (含) 以上 , 鋅花等級 C~E 目標D，避免鋅花晶界明顯後續造成烤漆點狀未塗漆。 (RMK00565) | 訂單:2508EFD013/001 CCQC <品檢備註> 事項如下 . 【捲取】注意！本單為直立式包裝。禁用STAGGER捲取送包裝！送RCL重處理例外。 (RMK00512) | 訂單:2508EFD013/001 TOL 無 <生產備註> 事項 |  | 訂單 2508EFD013/001 修改記錄如下: 20250805 09:05:06 (22021) 退火碼: >> H2, 用途碼: >> COA001, 背面標示: >> C108, 訂單背面顏色(五碼): >> BW736, 背面漆膜厚: >> NOM, 背面漆塗漆型式幾塗幾烤: >> 1, 鉻酸鹽: >> Z, 訂單厚度: >> 0.47, 訂單重: >> 40, 重量容許率(下限): >> 10, 重量容許率(上限): >> 10, 訂單寬度: >> 1220, 鍍製方式: >> AC, 鋼捲內徑: >> 508, 鋼捲下限重: >> 3, 鋼捲上限重: >> 5, 壓花條件碼: >> -, 表面花紋: >> R, 綠色識別碼: >> -, 印刷輥號: >> -, 產品代碼: >> PPGL, 皮膜碼: >> -, 單位別: >> M, 油品種類: >> Z, 塗油量: >> Z, 包裝代碼: >> E0 , 保護膜碼: >> -, 客戶試片取樣型式: >> -, 調質碼: >> S, 套筒碼: >> N , 規格: >> A792MSSGR550, 製造標準: >> ASTM, 表面處理劑種類: >> Z, 表面處理劑塗佈量: >> Z, 伸長率測試: >> N, 硬度測試碼: >> N, 抗拉強度測試: >> N, 降伏強度測試: >> N, 訂單正面顏色(五碼): >> 2W150, 正面漆膜厚: >> 25, 正面漆塗漆型式幾塗幾烤: >> 2, 修邊碼: >> Y, 重量碼: >> AW, 鋼捲捲向: >> O, 鍍層碼: >> AZM150, | F:保證1/2 ASTM 厚度公差
PPGL | 2508EFD014/001 |  | 1. 製造標準為MS、ASTM或銷新加坡之訂單，若無技術指定優先用料，請優先使用國內料，勿使用ANFEN (OFP00406)-{.不符.} | 1. 製造標準為MS、ASTM或銷新加坡之訂單，若無技術指定優先用料，請優先使用國內料，勿使用ANFEN (OFP00406)-{.不符.} 2. 【提醒】！本單為直立式包裝，嚴禁鍍鋅或烤漆後以STAGGER捲取 (OFP00451)-{.不符.} 3. 此經銷商有簽訂1/2厚度公差保證(無厚度變異),請調整冷軋與鍍鋅厚度公差管制範圍. 保證 ASTM 厚度公差 (OFP00180)-{.不符.} | 訂單:2508EFD014/001 CPL <生產備註> 事項如下 . 除HGI/ HGL 訂單邊緣不噴油. 其餘皆側緣噴油 (RMK00285) | 訂單:2508EFD014/001 CR1 <生產備註> 事項如下 . 此經銷商保證平均厚度在1/2厚度公差內，厚度量測NG時，如單位長度符合範圍，請放行 (RMK00402) . 此客戶保證平均厚度在1/2厚度公差內，厚度量測NG時，如單位長度符合範圍，請放行 (RMK00409) | 訂單:2508EFD014/001 CR2 <生產備註> 事項如下 . 此經銷商保證平均厚度在1/2厚度公差內，厚度量測NG時，如單位長度符合範圍，請放行 (RMK00402) . 此客戶保證平均厚度在1/2厚度公差內，厚度量測NG時，如單位長度符合範圍，請放行 (RMK00409) | 訂單:2508EFD014/001 CG1 <生產備註> 事項如下 . 此經銷商保證平均厚度在1/2厚度公差內，厚度量測NG時，如單位長度符合範圍，請放行 (RMK00402) . 此客戶保證平均厚度在1/2厚度公差內，厚度量測NG時，如單位長度符合範圍，請放行 (RMK00409) . 鍍層 AZ150 (含) 以上 , 鋅花等級 C~E 目標D，避免鋅花晶界明顯後續造成烤漆點狀未塗漆。 (RMK00565) | 訂單:2508EFD014/001 CG2 <生產備註> 事項如下 . 此經銷商保證平均厚度在1/2厚度公差內，厚度量測NG時，如單位長度符合範圍，請放行 (RMK00402) . 此客戶保證平均厚度在1/2厚度公差內，厚度量測NG時，如單位長度符合範圍，請放行 (RMK00409) . 鍍層 AZ150 (含) 以上 , 鋅花等級 C~E 目標D，避免鋅花晶界明顯後續造成烤漆點狀未塗漆。 (RMK00565) | 訂單:2508EFD014/001 CC1 <生產備註> 事項如下 . 此經銷商保證平均厚度在1/2厚度公差內，厚度量測NG時，如單位長度符合範圍，請放行 (RMK00402) . 此客戶保證平均厚度在1/2厚度公差內，厚度量測NG時，如單位長度符合範圍，請放行 (RMK00409) . 【捲取】注意！本單為直立式包裝。禁用STAGGER捲取送包裝！送RCL重處理例外。 (RMK00512) | 訂單:2508EFD014/001 CC2 <生產備註> 事項如下 . 此經銷商保證平均厚度在1/2厚度公差內，厚度量測NG時，如單位長度符合範圍，請放行 (RMK00402) . 此客戶保證平均厚度在1/2厚度公差內，厚度量測NG時，如單位長度符合範圍，請放行 (RMK00409) . 【捲取】注意！本單為直立式包裝。禁用STAGGER捲取送包裝！送RCL重處理例外。 (RMK00512) | 訂單:2508EFD014/001 RCL <生產備註> 事項如下 . 【捲取】注意！本單為直立式包裝。禁用STAGGER捲取送包裝！送RCL重處理例外。 (RMK00512) | 訂單:2508EFD014/001 CCPK 無 <生產備註> 事項 | 訂單:2508EFD014/001 CGQC <品檢備註> 事項如下 . 鍍層 AZ150 (含) 以上 , 鋅花等級 C~E 目標D，避免鋅花晶界明顯後續造成烤漆點狀未塗漆。 (RMK00565) | 訂單:2508EFD014/001 CCQC <品檢備註> 事項如下 . 【捲取】注意！本單為直立式包裝。禁用STAGGER捲取送包裝！送RCL重處理例外。 (RMK00512) | 訂單:2508EFD014/001 TOL 無 <生產備註> 事項 |  | 訂單 2508EFD014/001 修改記錄如下: 20250805 09:05:31 (22021) 退火碼: >> H2, 用途碼: >> COA001, 背面標示: >> C108, 訂單背面顏色(五碼): >> BW736, 背面漆膜厚: >> NOM, 背面漆塗漆型式幾塗幾烤: >> 1, 鉻酸鹽: >> Z, 訂單厚度: >> 0.47, 訂單重: >> 40, 重量容許率(下限): >> 10, 重量容許率(上限): >> 10, 訂單寬度: >> 1220, 鍍製方式: >> AC, 鋼捲內徑: >> 508, 鋼捲下限重: >> 3, 鋼捲上限重: >> 5, 壓花條件碼: >> -, 表面花紋: >> R, 綠色識別碼: >> -, 印刷輥號: >> -, 產品代碼: >> PPGL, 皮膜碼: >> -, 單位別: >> M, 油品種類: >> Z, 塗油量: >> Z, 包裝代碼: >> E0 , 保護膜碼: >> -, 客戶試片取樣型式: >> -, 調質碼: >> S, 套筒碼: >> N , 規格: >> A792MSSGR550, 製造標準: >> ASTM, 表面處理劑種類: >> Z, 表面處理劑塗佈量: >> Z, 伸長率測試: >> N, 硬度測試碼: >> N, 抗拉強度測試: >> N, 降伏強度測試: >> N, 訂單正面顏色(五碼): >> 2L690, 正面漆膜厚: >> 25, 正面漆塗漆型式幾塗幾烤: >> 2, 修邊碼: >> Y, 重量碼: >> AW, 鋼捲捲向: >> O, 鍍層碼: >> AZM150, | F:保證1/2 ASTM 厚度公差
PPGL | 2508EFE005/001 |  | 1. 製造標準為MS、ASTM或銷新加坡之訂單，若無技術指定優先用料，請優先使用國內料，勿使用ANFEN (OFP00406)-{.不符.} | 1. 確認訂單是否：英制+要求寬度公差（參考165EFE045 ）--->底材必須特設定 (OFP00258)-{.不符.} 2. 製造標準為MS、ASTM或銷新加坡之訂單，若無技術指定優先用料，請優先使用國內料，勿使用ANFEN (OFP00406)-{.不符.} 3. 【提醒】！本單為直立式包裝，嚴禁鍍鋅或烤漆後以STAGGER捲取 (OFP00451)-{.不符.} 4. ※超耐候一系列用途要確認是否有英制公差需求，有英制公差需求時選配碼用ON027※ (OFP00680)-{.不符.} | 訂單:2508EFE005/001 CPL <生產備註> 事項如下 . 除HGI/ HGL 訂單邊緣不噴油. 其餘皆側緣噴油 (RMK00285) . 【美加訂單生產注意事項-CPL】1.客戶美加地區訂單實施修邊刀最大使用顆數上限(20顆) (RMK00717) . 【美加訂單生產注意事項-CPL】2.排程備註:注意修邊品質與毛邊 (RMK00717) . 【美加訂單生產注意事項-CPL】3.去毛邊輥的管制：兩側壓力均設定1.0 kg/cm2 (RMK00717) | 訂單:2508EFE005/001 CR1 <生產備註> 事項如下 . 【美加訂單生產注意事項-CR】1.兩側各加開一個spot cooling增加冷卻效果。 (RMK00717) . 【美加訂單生產注意事項-CR】2.發生毛邊時，請降速生產減輕毛邊程度，暫留討論後再處置。 (RMK00717) | 訂單:2508EFE005/001 CR2 <生產備註> 事項如下 . 【美加訂單生產注意事項-CR】1.兩側各加開一個spot cooling增加冷卻效果。 (RMK00717) . 【美加訂單生產注意事項-CR】2.發生毛邊時，請降速生產減輕毛邊程度，暫留討論後再處置。 (RMK00717) | 訂單:2508EFE005/001 CG1 <生產備註> 事項如下 . 鍍鋅表面不可有鋅痕、壓痕、凹陷、及刮傷 、應變痕等。 (RMK00054) . 鍍層 AZ150 (含) 以上 , 鋅花等級 C~E 目標D，避免鋅花晶界明顯後續造成烤漆點狀未塗漆。 (RMK00565) . 【美加訂單生產注意事項-CG1】副操確認完回控制室後，於生產排程鋼號旁簽名紀錄，以利後續追查(該排程生產完，排程單將保留)。 (RMK00717) . 【美加訂單生產注意事項-CG1】中央段副操每顆銲道出Pot時觀察銲道同時，確認Beaver Tail與鋼板接觸之Guide Roll羊毛氈狀況，並適時添加潤滑油(避免乾掉)。 (RMK00717) | 訂單:2508EFE005/001 CG2 <生產備註> 事項如下 . 鍍鋅表面不可有鋅痕、壓痕、凹陷、及刮傷 、應變痕等。 (RMK00054) . 鍍層 AZ150 (含) 以上 , 鋅花等級 C~E 目標D，避免鋅花晶界明顯後續造成烤漆點狀未塗漆。 (RMK00565) . 【美加訂單生產注意事項-CG2】1.使用SUB-NOZZLE (RMK00717) | 訂單:2508EFE005/001 CC1 <生產備註> 事項如下 . 正面面漆(20U)及正面總膜厚(25U)要求管制90%以上之膜厚,未達標準降級. (RMK00054) . 若背面面漆(20U)及背面總膜厚(25U)時要求管制90%以上之膜厚,未達標準降級 (RMK00054) . 面漆=18U(90%)~請購基準22U(110%),標準板總膜厚=5+20U(100%面漆). (RMK00054) . 30CM*全寬*留1塊給LAB及1塊給塗料商, (RMK00054) . 【捲取】注意！本單為直立式包裝。禁用STAGGER捲取送包裝！送RCL重處理例外。 (RMK00512) . 【美加訂單生產注意事項-CCP】1.請烤漆入口依照正背面漆鋼捲投向規定進行鋼捲投入。 (RMK00717) . 【美加訂單生產注意事項-CCP】2.烤漆入口依照鋼捲投向規定進行鋼捲投入。(CR1/CG1 CR2/CG2-->正向入料。CR1/CG2 CR2/CG1-->反向入料) (RMK00717) . 【美加訂單生產注意事項-CCP】3.此訂單背面漆一律採Nature塗裝，塗裝黏度設定40秒以上 (RMK00717) | 訂單:2508EFE005/001 CC2 <生產備註> 事項如下 . 正面面漆(20U)及正面總膜厚(25U)要求管制90%以上之膜厚,未達標準降級. (RMK00054) . 若背面面漆(20U)及背面總膜厚(25U)時要求管制90%以上之膜厚,未達標準降級 (RMK00054) . 面漆=18U(90%)~請購基準22U(110%),標準板總膜厚=5+20U(100%面漆). (RMK00054) . 30CM*全寬*留1塊給LAB及1塊給塗料商, (RMK00054) . 【捲取】注意！本單為直立式包裝。禁用STAGGER捲取送包裝！送RCL重處理例外。 (RMK00512) . 【美加訂單生產注意事項-CCP】1.請烤漆入口依照正背面漆鋼捲投向規定進行鋼捲投入。 (RMK00717) . 【美加訂單生產注意事項-CCP】2.烤漆入口依照鋼捲投向規定進行鋼捲投入。(CR1/CG1 CR2/CG2-->正向入料。CR1/CG2 CR2/CG1-->反向入料) (RMK00717) . 【美加訂單生產注意事項-CCP】3.此訂單背面漆一律採Nature塗裝，塗裝黏度設定40秒以上 (RMK00717) | 訂單:2508EFE005/001 RCL <生產備註> 事項如下 . 【捲取】注意！本單為直立式包裝。禁用STAGGER捲取送包裝！送RCL重處理例外。 (RMK00512) | 訂單:2508EFE005/001 CCPK 無 <生產備註> 事項 | 訂單:2508EFE005/001 CGQC <品檢備註> 事項如下 . 鍍層 AZ150 (含) 以上 , 鋅花等級 C~E 目標D，避免鋅花晶界明顯後續造成烤漆點狀未塗漆。 (RMK00565) | 訂單:2508EFE005/001 CCQC <品檢備註> 事項如下 . 【捲取】注意！本單為直立式包裝。禁用STAGGER捲取送包裝！送RCL重處理例外。 (RMK00512) | 訂單:2508EFE005/001 TOL 無 <生產備註> 事項 |  | 訂單 2508EFE005/001 修改記錄如下: 20250718 11:57:25 (25008) 退火碼: >> H2, 用途碼: >> COG007, 背面標示: >> S000, 訂單背面顏色(五碼): >> BW4CY, 背面漆膜厚: >> 12.5, 背面漆塗漆型式幾塗幾烤: >> 2, 鉻酸鹽: >> Z, 訂單厚度: >> 0.0142, 訂單重: >> 20, 重量容許率(下限): >> 10, 重量容許率(上限): >> 10, 訂單寬度: >> 40.875, 鍍製方式: >> AC, 鋼捲內徑: >> 508, 鋼捲下限重: >> 2.73, 鋼捲上限重: >> 4.54, 壓花條件碼: >> -, 表面花紋: >> R, 綠色識別碼: >> -, 印刷輥號: >> -, 產品代碼: >> PPGL, 皮膜碼: >> -, 單位別: >> I, 油品種類: >> Z, 塗油量: >> Z, 包裝代碼: >> E0 , 保護膜碼: >> -, 客戶試片取樣型式: >> -, 調質碼: >> S, 套筒碼: >> P , 規格: >> A792SSGR80, 製造標準: >> ASTM, 表面處理劑種類: >> Z, 表面處理劑塗佈量: >> Z, 伸長率測試: >> N, 硬度測試碼: >> N, 抗拉強度測試: >> N, 降伏強度測試: >> N, 厚度變異: >> 0, 訂單正面顏色(五碼): >> SGT7N, 正面漆膜厚: >> 25, 正面漆塗漆型式幾塗幾烤: >> 2, 修邊碼: >> Y, 重量碼: >> AW, 鋼捲捲向: >> O, 鍍層碼: >> AZ50, | *: | [訂單訊息通知] 2025/07/24 9:28:08 AM 訂單訊息通知 (秦大維 >> 通知 >> Hebe Liu) 訂單訊息 : 本單以1/2 ASTM厚度公差設定（雖然本單客戶沒簽）其單位長度重管制範圍 1.792～2.027 lb/ft 與客戶AIM 1.9-1.95 LB/FT有所差距。客戶期望1.9 lb/ft 換算成 CR＝0.318 mm，1.95 lb/ft 換算成 CR＝0.327 mm 管制如此小範圍是無法達成
PPGL | 2508EFE005/002 |  | 1. 製造標準為MS、ASTM或銷新加坡之訂單，若無技術指定優先用料，請優先使用國內料，勿使用ANFEN (OFP00406)-{.不符.} | 1. 確認訂單是否：英制+要求寬度公差（參考165EFE045 ）--->底材必須特設定 (OFP00258)-{.不符.} 2. 製造標準為MS、ASTM或銷新加坡之訂單，若無技術指定優先用料，請優先使用國內料，勿使用ANFEN (OFP00406)-{.不符.} 3. 【提醒】！本單為直立式包裝，嚴禁鍍鋅或烤漆後以STAGGER捲取 (OFP00451)-{.不符.} 4. ※超耐候一系列用途要確認是否有英制公差需求，有英制公差需求時選配碼用ON027※ (OFP00680)-{.不符.} | 訂單:2508EFE005/002 CPL <生產備註> 事項如下 . 除HGI/ HGL 訂單邊緣不噴油. 其餘皆側緣噴油 (RMK00285) . 【美加訂單生產注意事項-CPL】1.客戶美加地區訂單實施修邊刀最大使用顆數上限(20顆) (RMK00717) . 【美加訂單生產注意事項-CPL】2.排程備註:注意修邊品質與毛邊 (RMK00717) . 【美加訂單生產注意事項-CPL】3.去毛邊輥的管制：兩側壓力均設定1.0 kg/cm2 (RMK00717) | 訂單:2508EFE005/002 CR1 <生產備註> 事項如下 . 【美加訂單生產注意事項-CR】1.兩側各加開一個spot cooling增加冷卻效果。 (RMK00717) . 【美加訂單生產注意事項-CR】2.發生毛邊時，請降速生產減輕毛邊程度，暫留討論後再處置。 (RMK00717) | 訂單:2508EFE005/002 CR2 <生產備註> 事項如下 . 【美加訂單生產注意事項-CR】1.兩側各加開一個spot cooling增加冷卻效果。 (RMK00717) . 【美加訂單生產注意事項-CR】2.發生毛邊時，請降速生產減輕毛邊程度，暫留討論後再處置。 (RMK00717) | 訂單:2508EFE005/002 CG1 <生產備註> 事項如下 . 鍍鋅表面不可有鋅痕、壓痕、凹陷、及刮傷 、應變痕等。 (RMK00054) . 鍍層 AZ150 (含) 以上 , 鋅花等級 C~E 目標D，避免鋅花晶界明顯後續造成烤漆點狀未塗漆。 (RMK00565) . 【美加訂單生產注意事項-CG1】副操確認完回控制室後，於生產排程鋼號旁簽名紀錄，以利後續追查(該排程生產完，排程單將保留)。 (RMK00717) . 【美加訂單生產注意事項-CG1】中央段副操每顆銲道出Pot時觀察銲道同時，確認Beaver Tail與鋼板接觸之Guide Roll羊毛氈狀況，並適時添加潤滑油(避免乾掉)。 (RMK00717) | 訂單:2508EFE005/002 CG2 <生產備註> 事項如下 . 鍍鋅表面不可有鋅痕、壓痕、凹陷、及刮傷 、應變痕等。 (RMK00054) . 鍍層 AZ150 (含) 以上 , 鋅花等級 C~E 目標D，避免鋅花晶界明顯後續造成烤漆點狀未塗漆。 (RMK00565) . 【美加訂單生產注意事項-CG2】1.使用SUB-NOZZLE (RMK00717) | 訂單:2508EFE005/002 CC1 <生產備註> 事項如下 . 正面面漆(20U)及正面總膜厚(25U)要求管制90%以上之膜厚,未達標準降級. (RMK00054) . 若背面面漆(20U)及背面總膜厚(25U)時要求管制90%以上之膜厚,未達標準降級 (RMK00054) . 面漆=18U(90%)~請購基準22U(110%),標準板總膜厚=5+20U(100%面漆). (RMK00054) . 30CM*全寬*留1塊給LAB及1塊給塗料商, (RMK00054) . 【捲取】注意！本單為直立式包裝。禁用STAGGER捲取送包裝！送RCL重處理例外。 (RMK00512) . 【美加訂單生產注意事項-CCP】1.請烤漆入口依照正背面漆鋼捲投向規定進行鋼捲投入。 (RMK00717) . 【美加訂單生產注意事項-CCP】2.烤漆入口依照鋼捲投向規定進行鋼捲投入。(CR1/CG1 CR2/CG2-->正向入料。CR1/CG2 CR2/CG1-->反向入料) (RMK00717) . 【美加訂單生產注意事項-CCP】3.此訂單背面漆一律採Nature塗裝，塗裝黏度設定40秒以上 (RMK00717) | 訂單:2508EFE005/002 CC2 <生產備註> 事項如下 . 正面面漆(20U)及正面總膜厚(25U)要求管制90%以上之膜厚,未達標準降級. (RMK00054) . 若背面面漆(20U)及背面總膜厚(25U)時要求管制90%以上之膜厚,未達標準降級 (RMK00054) . 面漆=18U(90%)~請購基準22U(110%),標準板總膜厚=5+20U(100%面漆). (RMK00054) . 30CM*全寬*留1塊給LAB及1塊給塗料商, (RMK00054) . 【捲取】注意！本單為直立式包裝。禁用STAGGER捲取送包裝！送RCL重處理例外。 (RMK00512) . 【美加訂單生產注意事項-CCP】1.請烤漆入口依照正背面漆鋼捲投向規定進行鋼捲投入。 (RMK00717) . 【美加訂單生產注意事項-CCP】2.烤漆入口依照鋼捲投向規定進行鋼捲投入。(CR1/CG1 CR2/CG2-->正向入料。CR1/CG2 CR2/CG1-->反向入料) (RMK00717) . 【美加訂單生產注意事項-CCP】3.此訂單背面漆一律採Nature塗裝，塗裝黏度設定40秒以上 (RMK00717) | 訂單:2508EFE005/002 RCL <生產備註> 事項如下 . 【捲取】注意！本單為直立式包裝。禁用STAGGER捲取送包裝！送RCL重處理例外。 (RMK00512) | 訂單:2508EFE005/002 CCPK 無 <生產備註> 事項 | 訂單:2508EFE005/002 CGQC <品檢備註> 事項如下 . 鍍層 AZ150 (含) 以上 , 鋅花等級 C~E 目標D，避免鋅花晶界明顯後續造成烤漆點狀未塗漆。 (RMK00565) | 訂單:2508EFE005/002 CCQC <品檢備註> 事項如下 . 【捲取】注意！本單為直立式包裝。禁用STAGGER捲取送包裝！送RCL重處理例外。 (RMK00512) | 訂單:2508EFE005/002 TOL 無 <生產備註> 事項 |  | 訂單 2508EFE005/002 修改記錄如下: 20250718 11:57:14 (25008) 退火碼: >> H2, 用途碼: >> COG003, 背面標示: >> S000, 訂單背面顏色(五碼): >> BW4CY, 背面漆膜厚: >> 12.5, 背面漆塗漆型式幾塗幾烤: >> 2, 鉻酸鹽: >> Z, 訂單厚度: >> 0.0142, 訂單重: >> 20, 重量容許率(下限): >> 10, 重量容許率(上限): >> 10, 訂單寬度: >> 40.875, 鍍製方式: >> AC, 鋼捲內徑: >> 508, 鋼捲下限重: >> 2.73, 鋼捲上限重: >> 4.54, 壓花條件碼: >> -, 表面花紋: >> R, 綠色識別碼: >> -, 印刷輥號: >> -, 產品代碼: >> PPGL, 皮膜碼: >> -, 單位別: >> I, 油品種類: >> Z, 塗油量: >> Z, 包裝代碼: >> E0 , 保護膜碼: >> -, 客戶試片取樣型式: >> -, 調質碼: >> S, 套筒碼: >> P , 規格: >> A792SSGR80, 製造標準: >> ASTM, 表面處理劑種類: >> Z, 表面處理劑塗佈量: >> Z, 伸長率測試: >> N, 硬度測試碼: >> N, 抗拉強度測試: >> N, 降伏強度測試: >> N, 厚度變異: >> 0, 訂單正面顏色(五碼): >> SBG69, 正面漆膜厚: >> 25, 正面漆塗漆型式幾塗幾烤: >> 2, 修邊碼: >> Y, 重量碼: >> AW, 鋼捲捲向: >> O, 鍍層碼: >> AZ50, | *: | [訂單訊息通知] 2025/07/24 9:28:09 AM 訂單訊息通知 (秦大維 >> 通知 >> Hebe Liu) 訂單訊息 : 本單以1/2 ASTM厚度公差設定（雖然本單客戶沒簽）其單位長度重管制範圍 1.792～2.027 lb/ft 與客戶AIM 1.9-1.95 LB/FT有所差距。客戶期望1.9 lb/ft 換算成 CR＝0.318 mm，1.95 lb/ft 換算成 CR＝0.327 mm 管制如此小範圍是無法達成
PPGL | 2508EFE005/003 |  | 1. 製造標準為MS、ASTM或銷新加坡之訂單，若無技術指定優先用料，請優先使用國內料，勿使用ANFEN (OFP00406)-{.不符.} | 1. 確認訂單是否：英制+要求寬度公差（參考165EFE045 ）--->底材必須特設定 (OFP00258)-{.不符.} 2. 製造標準為MS、ASTM或銷新加坡之訂單，若無技術指定優先用料，請優先使用國內料，勿使用ANFEN (OFP00406)-{.不符.} 3. 【提醒】！本單為直立式包裝，嚴禁鍍鋅或烤漆後以STAGGER捲取 (OFP00451)-{.不符.} 4. ※超耐候一系列用途要確認是否有英制公差需求，有英制公差需求時選配碼用ON027※ (OFP00680)-{.不符.} | 訂單:2508EFE005/003 CPL <生產備註> 事項如下 . 除HGI/ HGL 訂單邊緣不噴油. 其餘皆側緣噴油 (RMK00285) . 【美加訂單生產注意事項-CPL】1.客戶美加地區訂單實施修邊刀最大使用顆數上限(20顆) (RMK00717) . 【美加訂單生產注意事項-CPL】2.排程備註:注意修邊品質與毛邊 (RMK00717) . 【美加訂單生產注意事項-CPL】3.去毛邊輥的管制：兩側壓力均設定1.0 kg/cm2 (RMK00717) | 訂單:2508EFE005/003 CR1 <生產備註> 事項如下 . 【美加訂單生產注意事項-CR】1.兩側各加開一個spot cooling增加冷卻效果。 (RMK00717) . 【美加訂單生產注意事項-CR】2.發生毛邊時，請降速生產減輕毛邊程度，暫留討論後再處置。 (RMK00717) | 訂單:2508EFE005/003 CR2 <生產備註> 事項如下 . 【美加訂單生產注意事項-CR】1.兩側各加開一個spot cooling增加冷卻效果。 (RMK00717) . 【美加訂單生產注意事項-CR】2.發生毛邊時，請降速生產減輕毛邊程度，暫留討論後再處置。 (RMK00717) | 訂單:2508EFE005/003 CG1 <生產備註> 事項如下 . 鍍鋅表面不可有鋅痕、壓痕、凹陷、及刮傷 、應變痕等。 (RMK00054) . 鍍層 AZ150 (含) 以上 , 鋅花等級 C~E 目標D，避免鋅花晶界明顯後續造成烤漆點狀未塗漆。 (RMK00565) . 【美加訂單生產注意事項-CG1】副操確認完回控制室後，於生產排程鋼號旁簽名紀錄，以利後續追查(該排程生產完，排程單將保留)。 (RMK00717) . 【美加訂單生產注意事項-CG1】中央段副操每顆銲道出Pot時觀察銲道同時，確認Beaver Tail與鋼板接觸之Guide Roll羊毛氈狀況，並適時添加潤滑油(避免乾掉)。 (RMK00717) | 訂單:2508EFE005/003 CG2 <生產備註> 事項如下 . 鍍鋅表面不可有鋅痕、壓痕、凹陷、及刮傷 、應變痕等。 (RMK00054) . 鍍層 AZ150 (含) 以上 , 鋅花等級 C~E 目標D，避免鋅花晶界明顯後續造成烤漆點狀未塗漆。 (RMK00565) . 【美加訂單生產注意事項-CG2】1.使用SUB-NOZZLE (RMK00717) | 訂單:2508EFE005/003 CC1 <生產備註> 事項如下 . 正面面漆(20U)及正面總膜厚(25U)要求管制90%以上之膜厚,未達標準降級. (RMK00054) . 若背面面漆(20U)及背面總膜厚(25U)時要求管制90%以上之膜厚,未達標準降級 (RMK00054) . 面漆=18U(90%)~請購基準22U(110%),標準板總膜厚=5+20U(100%面漆). (RMK00054) . 30CM*全寬*留1塊給LAB及1塊給塗料商, (RMK00054) . 【捲取】注意！本單為直立式包裝。禁用STAGGER捲取送包裝！送RCL重處理例外。 (RMK00512) . 【美加訂單生產注意事項-CCP】1.請烤漆入口依照正背面漆鋼捲投向規定進行鋼捲投入。 (RMK00717) . 【美加訂單生產注意事項-CCP】2.烤漆入口依照鋼捲投向規定進行鋼捲投入。(CR1/CG1 CR2/CG2-->正向入料。CR1/CG2 CR2/CG1-->反向入料) (RMK00717) . 【美加訂單生產注意事項-CCP】3.此訂單背面漆一律採Nature塗裝，塗裝黏度設定40秒以上 (RMK00717) | 訂單:2508EFE005/003 CC2 <生產備註> 事項如下 . 正面面漆(20U)及正面總膜厚(25U)要求管制90%以上之膜厚,未達標準降級. (RMK00054) . 若背面面漆(20U)及背面總膜厚(25U)時要求管制90%以上之膜厚,未達標準降級 (RMK00054) . 面漆=18U(90%)~請購基準22U(110%),標準板總膜厚=5+20U(100%面漆). (RMK00054) . 30CM*全寬*留1塊給LAB及1塊給塗料商, (RMK00054) . 【捲取】注意！本單為直立式包裝。禁用STAGGER捲取送包裝！送RCL重處理例外。 (RMK00512) . 【美加訂單生產注意事項-CCP】1.請烤漆入口依照正背面漆鋼捲投向規定進行鋼捲投入。 (RMK00717) . 【美加訂單生產注意事項-CCP】2.烤漆入口依照鋼捲投向規定進行鋼捲投入。(CR1/CG1 CR2/CG2-->正向入料。CR1/CG2 CR2/CG1-->反向入料) (RMK00717) . 【美加訂單生產注意事項-CCP】3.此訂單背面漆一律採Nature塗裝，塗裝黏度設定40秒以上 (RMK00717) | 訂單:2508EFE005/003 RCL <生產備註> 事項如下 . 【捲取】注意！本單為直立式包裝。禁用STAGGER捲取送包裝！送RCL重處理例外。 (RMK00512) | 訂單:2508EFE005/003 CCPK 無 <生產備註> 事項 | 訂單:2508EFE005/003 CGQC <品檢備註> 事項如下 . 鍍層 AZ150 (含) 以上 , 鋅花等級 C~E 目標D，避免鋅花晶界明顯後續造成烤漆點狀未塗漆。 (RMK00565) | 訂單:2508EFE005/003 CCQC <品檢備註> 事項如下 . 【捲取】注意！本單為直立式包裝。禁用STAGGER捲取送包裝！送RCL重處理例外。 (RMK00512) | 訂單:2508EFE005/003 TOL 無 <生產備註> 事項 |  | 訂單 2508EFE005/003 修改記錄如下: 20250718 11:57:03 (25008) 退火碼: >> H2, 用途碼: >> COG007, 背面標示: >> S000, 訂單背面顏色(五碼): >> BW4CY, 背面漆膜厚: >> 12.5, 背面漆塗漆型式幾塗幾烤: >> 2, 鉻酸鹽: >> Z, 訂單厚度: >> 0.0142, 訂單重: >> 20, 重量容許率(下限): >> 10, 重量容許率(上限): >> 10, 訂單寬度: >> 40.875, 鍍製方式: >> AC, 鋼捲內徑: >> 508, 鋼捲下限重: >> 2.73, 鋼捲上限重: >> 4.54, 壓花條件碼: >> -, 表面花紋: >> R, 綠色識別碼: >> -, 印刷輥號: >> -, 產品代碼: >> PPGL, 皮膜碼: >> -, 單位別: >> I, 油品種類: >> Z, 塗油量: >> Z, 包裝代碼: >> E0 , 保護膜碼: >> -, 客戶試片取樣型式: >> -, 調質碼: >> S, 套筒碼: >> P , 規格: >> A792SSGR80, 製造標準: >> ASTM, 表面處理劑種類: >> Z, 表面處理劑塗佈量: >> Z, 伸長率測試: >> N, 硬度測試碼: >> N, 抗拉強度測試: >> N, 降伏強度測試: >> N, 厚度變異: >> 0, 訂單正面顏色(五碼): >> SBH8Q, 正面漆膜厚: >> 25, 正面漆塗漆型式幾塗幾烤: >> 2, 修邊碼: >> Y, 重量碼: >> AW, 鋼捲捲向: >> O, 鍍層碼: >> AZ50, | *: | [訂單訊息通知] 2025/07/24 9:28:09 AM 訂單訊息通知 (秦大維 >> 通知 >> Hebe Liu) 訂單訊息 : 本單以1/2 ASTM厚度公差設定（雖然本單客戶沒簽）其單位長度重管制範圍 1.792～2.027 lb/ft 與客戶AIM 1.9-1.95 LB/FT有所差距。客戶期望1.9 lb/ft 換算成 CR＝0.318 mm，1.95 lb/ft 換算成 CR＝0.327 mm 管制如此小範圍是無法達成
PPGL | 2508EFE005/004 |  | 1. 製造標準為MS、ASTM或銷新加坡之訂單，若無技術指定優先用料，請優先使用國內料，勿使用ANFEN (OFP00406)-{.不符.} | 1. 確認訂單是否：英制+要求寬度公差（參考165EFE045 ）--->底材必須特設定 (OFP00258)-{.不符.} 2. 製造標準為MS、ASTM或銷新加坡之訂單，若無技術指定優先用料，請優先使用國內料，勿使用ANFEN (OFP00406)-{.不符.} 3. 【提醒】！本單為直立式包裝，嚴禁鍍鋅或烤漆後以STAGGER捲取 (OFP00451)-{.不符.} 4. ※超耐候一系列用途要確認是否有英制公差需求，有英制公差需求時選配碼用ON027※ (OFP00680)-{.不符.} | 訂單:2508EFE005/004 CPL <生產備註> 事項如下 . 除HGI/ HGL 訂單邊緣不噴油. 其餘皆側緣噴油 (RMK00285) . 【美加訂單生產注意事項-CPL】1.客戶美加地區訂單實施修邊刀最大使用顆數上限(20顆) (RMK00717) . 【美加訂單生產注意事項-CPL】2.排程備註:注意修邊品質與毛邊 (RMK00717) . 【美加訂單生產注意事項-CPL】3.去毛邊輥的管制：兩側壓力均設定1.0 kg/cm2 (RMK00717) | 訂單:2508EFE005/004 CR1 <生產備註> 事項如下 . 【美加訂單生產注意事項-CR】1.兩側各加開一個spot cooling增加冷卻效果。 (RMK00717) . 【美加訂單生產注意事項-CR】2.發生毛邊時，請降速生產減輕毛邊程度，暫留討論後再處置。 (RMK00717) | 訂單:2508EFE005/004 CR2 <生產備註> 事項如下 . 【美加訂單生產注意事項-CR】1.兩側各加開一個spot cooling增加冷卻效果。 (RMK00717) . 【美加訂單生產注意事項-CR】2.發生毛邊時，請降速生產減輕毛邊程度，暫留討論後再處置。 (RMK00717) | 訂單:2508EFE005/004 CG1 <生產備註> 事項如下 . 鍍鋅表面不可有鋅痕、壓痕、凹陷、及刮傷 、應變痕等。 (RMK00054) . 鍍層 AZ150 (含) 以上 , 鋅花等級 C~E 目標D，避免鋅花晶界明顯後續造成烤漆點狀未塗漆。 (RMK00565) . 【美加訂單生產注意事項-CG1】副操確認完回控制室後，於生產排程鋼號旁簽名紀錄，以利後續追查(該排程生產完，排程單將保留)。 (RMK00717) . 【美加訂單生產注意事項-CG1】中央段副操每顆銲道出Pot時觀察銲道同時，確認Beaver Tail與鋼板接觸之Guide Roll羊毛氈狀況，並適時添加潤滑油(避免乾掉)。 (RMK00717) | 訂單:2508EFE005/004 CG2 <生產備註> 事項如下 . 鍍鋅表面不可有鋅痕、壓痕、凹陷、及刮傷 、應變痕等。 (RMK00054) . 鍍層 AZ150 (含) 以上 , 鋅花等級 C~E 目標D，避免鋅花晶界明顯後續造成烤漆點狀未塗漆。 (RMK00565) . 【美加訂單生產注意事項-CG2】1.使用SUB-NOZZLE (RMK00717) | 訂單:2508EFE005/004 CC1 <生產備註> 事項如下 . 正面面漆(20U)及正面總膜厚(25U)要求管制90%以上之膜厚,未達標準降級. (RMK00054) . 若背面面漆(20U)及背面總膜厚(25U)時要求管制90%以上之膜厚,未達標準降級 (RMK00054) . 面漆=18U(90%)~請購基準22U(110%),標準板總膜厚=5+20U(100%面漆). (RMK00054) . 30CM*全寬*留1塊給LAB及1塊給塗料商, (RMK00054) . 【捲取】注意！本單為直立式包裝。禁用STAGGER捲取送包裝！送RCL重處理例外。 (RMK00512) . 【水痕】因TOP 為YCP 近似深黑色水痕可能嚴重，因此指定CC1生產注意W/Q 使用純水與水量控制 (RMK00588) . 【水痕】因YCP 近似深黑色水痕可能嚴重，因此指定CC1生產注意W/Q 使用純水與水量控制 (RMK00596) . 【美加訂單生產注意事項-CCP】1.請烤漆入口依照正背面漆鋼捲投向規定進行鋼捲投入。 (RMK00717) . 【美加訂單生產注意事項-CCP】2.烤漆入口依照鋼捲投向規定進行鋼捲投入。(CR1/CG1 CR2/CG2-->正向入料。CR1/CG2 CR2/CG1-->反向入料) (RMK00717) . 【美加訂單生產注意事項-CCP】3.此訂單背面漆一律採Nature塗裝，塗裝黏度設定40秒以上 (RMK00717) | 訂單:2508EFE005/004 CC2 <生產備註> 事項如下 . 正面面漆(20U)及正面總膜厚(25U)要求管制90%以上之膜厚,未達標準降級. (RMK00054) . 若背面面漆(20U)及背面總膜厚(25U)時要求管制90%以上之膜厚,未達標準降級 (RMK00054) . 面漆=18U(90%)~請購基準22U(110%),標準板總膜厚=5+20U(100%面漆). (RMK00054) . 30CM*全寬*留1塊給LAB及1塊給塗料商, (RMK00054) . 【捲取】注意！本單為直立式包裝。禁用STAGGER捲取送包裝！送RCL重處理例外。 (RMK00512) . 【水痕】因TOP 為YCP 近似深黑色水痕可能嚴重，因此指定CC1生產注意W/Q 使用純水與水量控制 (RMK00588) . 【水痕】因YCP 近似深黑色水痕可能嚴重，因此指定CC1生產注意W/Q 使用純水與水量控制 (RMK00596) . 【美加訂單生產注意事項-CCP】1.請烤漆入口依照正背面漆鋼捲投向規定進行鋼捲投入。 (RMK00717) . 【美加訂單生產注意事項-CCP】2.烤漆入口依照鋼捲投向規定進行鋼捲投入。(CR1/CG1 CR2/CG2-->正向入料。CR1/CG2 CR2/CG1-->反向入料) (RMK00717) . 【美加訂單生產注意事項-CCP】3.此訂單背面漆一律採Nature塗裝，塗裝黏度設定40秒以上 (RMK00717) | 訂單:2508EFE005/004 RCL <生產備註> 事項如下 . 【捲取】注意！本單為直立式包裝。禁用STAGGER捲取送包裝！送RCL重處理例外。 (RMK00512) | 訂單:2508EFE005/004 CCPK 無 <生產備註> 事項 | 訂單:2508EFE005/004 CGQC <品檢備註> 事項如下 . 鍍層 AZ150 (含) 以上 , 鋅花等級 C~E 目標D，避免鋅花晶界明顯後續造成烤漆點狀未塗漆。 (RMK00565) | 訂單:2508EFE005/004 CCQC <品檢備註> 事項如下 . 【捲取】注意！本單為直立式包裝。禁用STAGGER捲取送包裝！送RCL重處理例外。 (RMK00512) . 【水痕】因TOP 為YCP 近似深黑色水痕可能嚴重，因此指定CC1生產注意W/Q 使用純水與水量控制 (RMK00588) | 訂單:2508EFE005/004 TOL 無 <生產備註> 事項 |  | 訂單 2508EFE005/004 修改記錄如下: 20250718 11:56:47 (25008) 退火碼: >> H2, 用途碼: >> COG007, 背面標示: >> S000, 訂單背面顏色(五碼): >> BW4CY, 背面漆膜厚: >> 12.5, 背面漆塗漆型式幾塗幾烤: >> 2, 鉻酸鹽: >> Z, 訂單厚度: >> 0.0142, 訂單重: >> 40, 重量容許率(下限): >> 10, 重量容許率(上限): >> 10, 訂單寬度: >> 40.875, 鍍製方式: >> AC, 鋼捲內徑: >> 508, 鋼捲下限重: >> 2.73, 鋼捲上限重: >> 4.54, 壓花條件碼: >> -, 表面花紋: >> R, 綠色識別碼: >> -, 印刷輥號: >> -, 產品代碼: >> PPGL, 皮膜碼: >> -, 單位別: >> I, 油品種類: >> Z, 塗油量: >> Z, 包裝代碼: >> E0 , 保護膜碼: >> -, 客戶試片取樣數量: >> 0, 客戶試片取樣型式: >> -, 調質碼: >> S, 套筒碼: >> P , 規格: >> A792SSGR80, 製造標準: >> ASTM, 表面處理劑種類: >> Z, 表面處理劑塗佈量: >> Z, 伸長率測試: >> N, 硬度測試碼: >> N, 抗拉強度測試: >> N, 降伏強度測試: >> N, 厚度變異: >> 0, 訂單正面顏色(五碼): >> SYT9P, 正面漆膜厚: >> 25, 正面漆塗漆型式幾塗幾烤: >> 2, 修邊碼: >> Y, 重量碼: >> AW, 鋼捲捲向: >> O, 鍍層碼: >> AZ50, | *: | [訂單訊息通知] 2025/07/24 9:28:09 AM 訂單訊息通知 (秦大維 >> 通知 >> Hebe Liu) 訂單訊息 : 本單以1/2 ASTM厚度公差設定（雖然本單客戶沒簽）其單位長度重管制範圍 1.792～2.027 lb/ft 與客戶AIM 1.9-1.95 LB/FT有所差距。客戶期望1.9 lb/ft 換算成 CR＝0.318 mm，1.95 lb/ft 換算成 CR＝0.327 mm 管制如此小範圍是無法達成
PPGL | 2508EFE006/001 |  | 1. 製造標準為MS、ASTM或銷新加坡之訂單，若無技術指定優先用料，請優先使用國內料，勿使用ANFEN (OFP00406)-{.不符.} | 1. 製造標準為MS、ASTM或銷新加坡之訂單，若無技術指定優先用料，請優先使用國內料，勿使用ANFEN (OFP00406)-{.不符.} 2. 【提醒】！本單為直立式包裝，嚴禁鍍鋅或烤漆後以STAGGER捲取 (OFP00451)-{.不符.} 3. 此經銷商有簽訂1/2厚度公差保證(無厚度變異),請調整冷軋與鍍鋅厚度公差管制範圍. 保證 ASTM 厚度公差 (OFP00180)-{.不符.} | 訂單:2508EFE006/001 CPL <生產備註> 事項如下 . 除HGI/ HGL 訂單邊緣不噴油. 其餘皆側緣噴油 (RMK00285) . 【美加訂單生產注意事項-CPL】1.客戶美加地區訂單實施修邊刀最大使用顆數上限(20顆) (RMK00717) . 【美加訂單生產注意事項-CPL】2.排程備註:注意修邊品質與毛邊 (RMK00717) . 【美加訂單生產注意事項-CPL】3.去毛邊輥的管制：兩側壓力均設定1.0 kg/cm2 (RMK00717) | 訂單:2508EFE006/001 CR1 <生產備註> 事項如下 . 【美加訂單生產注意事項-CR】1.兩側各加開一個spot cooling增加冷卻效果。 (RMK00717) . 【美加訂單生產注意事項-CR】2.發生毛邊時，請降速生產減輕毛邊程度，暫留討論後再處置。 (RMK00717) | 訂單:2508EFE006/001 CR2 <生產備註> 事項如下 . 【美加訂單生產注意事項-CR】1.兩側各加開一個spot cooling增加冷卻效果。 (RMK00717) . 【美加訂單生產注意事項-CR】2.發生毛邊時，請降速生產減輕毛邊程度，暫留討論後再處置。 (RMK00717) | 訂單:2508EFE006/001 CG1 <生產備註> 事項如下 . 【美加訂單生產注意事項-CG1】副操確認完回控制室後，於生產排程鋼號旁簽名紀錄，以利後續追查(該排程生產完，排程單將保留)。 (RMK00717) . 【美加訂單生產注意事項-CG1】中央段副操每顆銲道出Pot時觀察銲道同時，確認Beaver Tail與鋼板接觸之Guide Roll羊毛氈狀況，並適時添加潤滑油(避免乾掉)。 (RMK00717) | 訂單:2508EFE006/001 CG2 <生產備註> 事項如下 . 【美加訂單生產注意事項-CG2】1.使用SUB-NOZZLE (RMK00717) | 訂單:2508EFE006/001 CC1 <生產備註> 事項如下 . 請品檢務必遵守 30CM*全寬*留1塊給LAB及1塊給塗料商，若背面非"B"字頭則各留2片 (RMK00105) . 品檢人員於LAB試片上註記測試物性耐久及曝曬 (RMK00105) . 【捲取】注意！本單為直立式包裝。禁用STAGGER捲取送包裝！送RCL重處理例外。 (RMK00512) . 【美加訂單生產注意事項-CCP】1.請烤漆入口依照正背面漆鋼捲投向規定進行鋼捲投入。 (RMK00717) . 【美加訂單生產注意事項-CCP】2.烤漆入口依照鋼捲投向規定進行鋼捲投入。(CR1/CG1 CR2/CG2-->正向入料。CR1/CG2 CR2/CG1-->反向入料) (RMK00717) . 【美加訂單生產注意事項-CCP】3.此訂單背面漆一律採Nature塗裝，塗裝黏度設定40秒以上 (RMK00717) | 訂單:2508EFE006/001 CC2 <生產備註> 事項如下 . 請品檢務必遵守 30CM*全寬*留1塊給LAB及1塊給塗料商，若背面非"B"字頭則各留2片 (RMK00105) . 品檢人員於LAB試片上註記測試物性耐久及曝曬 (RMK00105) . 【捲取】注意！本單為直立式包裝。禁用STAGGER捲取送包裝！送RCL重處理例外。 (RMK00512) . 【美加訂單生產注意事項-CCP】1.請烤漆入口依照正背面漆鋼捲投向規定進行鋼捲投入。 (RMK00717) . 【美加訂單生產注意事項-CCP】2.烤漆入口依照鋼捲投向規定進行鋼捲投入。(CR1/CG1 CR2/CG2-->正向入料。CR1/CG2 CR2/CG1-->反向入料) (RMK00717) . 【美加訂單生產注意事項-CCP】3.此訂單背面漆一律採Nature塗裝，塗裝黏度設定40秒以上 (RMK00717) | 訂單:2508EFE006/001 RCL <生產備註> 事項如下 . 【捲取】注意！本單為直立式包裝。禁用STAGGER捲取送包裝！送RCL重處理例外。 (RMK00512) | 訂單:2508EFE006/001 CCPK 無 <生產備註> 事項 | 訂單:2508EFE006/001 CGQC 無 <品檢備註> 事項 | 訂單:2508EFE006/001 CCQC <品檢備註> 事項如下 . 請品檢務必遵守 30CM*全寬*留1塊給LAB及1塊給塗料商，若背面非"B"字頭則各留2片 (RMK00105) . 【捲取】注意！本單為直立式包裝。禁用STAGGER捲取送包裝！送RCL重處理例外。 (RMK00512) | 訂單:2508EFE006/001 TOL 無 <生產備註> 事項 |  | 訂單 2508EFE006/001 修改記錄如下: 20251003 14:16:24 (25008) 退火碼: >> H2, 用途碼: >> COG001, 背面標示: >> S000, 訂單背面顏色(五碼): >> BW4CY, 背面漆膜厚: >> 12.5, 背面漆塗漆型式幾塗幾烤: >> 2, 鉻酸鹽: >> Z, 訂單厚度: >> 0.0145, 訂單重: >> 150, 重量容許率(下限): >> 10, 重量容許率(上限): >> 10, 訂單寬度: >> 40.875, 鍍製方式: >> AC, 鋼捲內徑: >> 508, 鋼捲下限重: >> 3.18, 鋼捲上限重: >> 4.54, 壓花條件碼: >> -, 表面花紋: >> R, 綠色識別碼: >> -, 印刷輥號: >> -, 產品代碼: >> PPGL, 皮膜碼: >> -, 單位別: >> I, 油品種類: >> Z, 塗油量: >> Z, 包裝代碼: >> E0 , 保護膜碼: >> -, 客戶試片取樣型式: >> -, 調質碼: >> S, 套筒碼: >> N , 規格: >> A792SSGR80, 製造標準: >> ASTM, 表面處理劑種類: >> Z, 表面處理劑塗佈量: >> Z, 伸長率測試: >> N, 硬度測試碼: >> N, 抗拉強度測試: >> N, 降伏強度測試: >> N, 訂單正面顏色(五碼): >> 1Y53T, 正面漆膜厚: >> 25, 正面漆塗漆型式幾塗幾烤: >> 2, 修邊碼: >> Y, 重量碼: >> AW, 鋼捲捲向: >> O, 鍍層碼: >> AZ35, | F:保證1/2 ASTM 厚度公差
PPGL | 2508EFE006/002 |  | 1. 製造標準為MS、ASTM或銷新加坡之訂單，若無技術指定優先用料，請優先使用國內料，勿使用ANFEN (OFP00406)-{.不符.} | 1. 製造標準為MS、ASTM或銷新加坡之訂單，若無技術指定優先用料，請優先使用國內料，勿使用ANFEN (OFP00406)-{.不符.} 2. 【提醒】！本單為直立式包裝，嚴禁鍍鋅或烤漆後以STAGGER捲取 (OFP00451)-{.不符.} 3. 此經銷商有簽訂1/2厚度公差保證(無厚度變異),請調整冷軋與鍍鋅厚度公差管制範圍. 保證 ASTM 厚度公差 (OFP00180)-{.不符.} | 訂單:2508EFE006/002 CPL <生產備註> 事項如下 . 除HGI/ HGL 訂單邊緣不噴油. 其餘皆側緣噴油 (RMK00285) . 【美加訂單生產注意事項-CPL】1.客戶美加地區訂單實施修邊刀最大使用顆數上限(20顆) (RMK00717) . 【美加訂單生產注意事項-CPL】2.排程備註:注意修邊品質與毛邊 (RMK00717) . 【美加訂單生產注意事項-CPL】3.去毛邊輥的管制：兩側壓力均設定1.0 kg/cm2 (RMK00717) | 訂單:2508EFE006/002 CR1 <生產備註> 事項如下 . 【美加訂單生產注意事項-CR】1.兩側各加開一個spot cooling增加冷卻效果。 (RMK00717) . 【美加訂單生產注意事項-CR】2.發生毛邊時，請降速生產減輕毛邊程度，暫留討論後再處置。 (RMK00717) | 訂單:2508EFE006/002 CR2 <生產備註> 事項如下 . 【美加訂單生產注意事項-CR】1.兩側各加開一個spot cooling增加冷卻效果。 (RMK00717) . 【美加訂單生產注意事項-CR】2.發生毛邊時，請降速生產減輕毛邊程度，暫留討論後再處置。 (RMK00717) | 訂單:2508EFE006/002 CG1 <生產備註> 事項如下 . 【美加訂單生產注意事項-CG1】副操確認完回控制室後，於生產排程鋼號旁簽名紀錄，以利後續追查(該排程生產完，排程單將保留)。 (RMK00717) . 【美加訂單生產注意事項-CG1】中央段副操每顆銲道出Pot時觀察銲道同時，確認Beaver Tail與鋼板接觸之Guide Roll羊毛氈狀況，並適時添加潤滑油(避免乾掉)。 (RMK00717) | 訂單:2508EFE006/002 CG2 <生產備註> 事項如下 . 【美加訂單生產注意事項-CG2】1.使用SUB-NOZZLE (RMK00717) | 訂單:2508EFE006/002 CC1 <生產備註> 事項如下 . 請品檢務必遵守 30CM*全寬*留1塊給LAB及1塊給塗料商，若背面非"B"字頭則各留2片 (RMK00105) . 品檢人員於LAB試片上註記測試物性耐久及曝曬 (RMK00105) . 【捲取】注意！本單為直立式包裝。禁用STAGGER捲取送包裝！送RCL重處理例外。 (RMK00512) . 【水痕】因YCP 近似深黑色水痕可能嚴重，因此指定CC1生產注意W/Q 使用純水與水量控制 (RMK00596) . 【美加訂單生產注意事項-CCP】1.請烤漆入口依照正背面漆鋼捲投向規定進行鋼捲投入。 (RMK00717) . 【美加訂單生產注意事項-CCP】2.烤漆入口依照鋼捲投向規定進行鋼捲投入。(CR1/CG1 CR2/CG2-->正向入料。CR1/CG2 CR2/CG1-->反向入料) (RMK00717) . 【美加訂單生產注意事項-CCP】3.此訂單背面漆一律採Nature塗裝，塗裝黏度設定40秒以上 (RMK00717) | 訂單:2508EFE006/002 CC2 <生產備註> 事項如下 . 請品檢務必遵守 30CM*全寬*留1塊給LAB及1塊給塗料商，若背面非"B"字頭則各留2片 (RMK00105) . 品檢人員於LAB試片上註記測試物性耐久及曝曬 (RMK00105) . 【捲取】注意！本單為直立式包裝。禁用STAGGER捲取送包裝！送RCL重處理例外。 (RMK00512) . 【水痕】因YCP 近似深黑色水痕可能嚴重，因此指定CC1生產注意W/Q 使用純水與水量控制 (RMK00596) . 【美加訂單生產注意事項-CCP】1.請烤漆入口依照正背面漆鋼捲投向規定進行鋼捲投入。 (RMK00717) . 【美加訂單生產注意事項-CCP】2.烤漆入口依照鋼捲投向規定進行鋼捲投入。(CR1/CG1 CR2/CG2-->正向入料。CR1/CG2 CR2/CG1-->反向入料) (RMK00717) . 【美加訂單生產注意事項-CCP】3.此訂單背面漆一律採Nature塗裝，塗裝黏度設定40秒以上 (RMK00717) | 訂單:2508EFE006/002 RCL <生產備註> 事項如下 . 【捲取】注意！本單為直立式包裝。禁用STAGGER捲取送包裝！送RCL重處理例外。 (RMK00512) | 訂單:2508EFE006/002 CCPK 無 <生產備註> 事項 | 訂單:2508EFE006/002 CGQC 無 <品檢備註> 事項 | 訂單:2508EFE006/002 CCQC <品檢備註> 事項如下 . 請品檢務必遵守 30CM*全寬*留1塊給LAB及1塊給塗料商，若背面非"B"字頭則各留2片 (RMK00105) . 【捲取】注意！本單為直立式包裝。禁用STAGGER捲取送包裝！送RCL重處理例外。 (RMK00512) | 訂單:2508EFE006/002 TOL 無 <生產備註> 事項 |  | 訂單 2508EFE006/002 修改記錄如下: 20251003 14:16:53 (25008) 退火碼: >> H2, 用途碼: >> COG001, 背面標示: >> S000, 訂單背面顏色(五碼): >> BW4CY, 背面漆膜厚: >> 12.5, 背面漆塗漆型式幾塗幾烤: >> 2, 鉻酸鹽: >> Z, 訂單厚度: >> 0.0145, 訂單重: >> 150, 重量容許率(下限): >> 10, 重量容許率(上限): >> 10, 訂單寬度: >> 40.875, 鍍製方式: >> AC, 鋼捲內徑: >> 508, 鋼捲下限重: >> 3.18, 鋼捲上限重: >> 4.54, 壓花條件碼: >> -, 表面花紋: >> R, 綠色識別碼: >> -, 印刷輥號: >> -, 產品代碼: >> PPGL, 皮膜碼: >> -, 單位別: >> I, 油品種類: >> Z, 塗油量: >> Z, 包裝代碼: >> E0 , 保護膜碼: >> -, 客戶試片取樣數量: >> 0, 客戶試片取樣型式: >> -, 調質碼: >> S, 套筒碼: >> N , 規格: >> A792SSGR80, 製造標準: >> ASTM, 表面處理劑種類: >> Z, 表面處理劑塗佈量: >> Z, 伸長率測試: >> N, 硬度測試碼: >> N, 抗拉強度測試: >> N, 降伏強度測試: >> N, 厚度變異: >> 0, 訂單正面顏色(五碼): >> 3Y59T, 正面漆膜厚: >> 25, 正面漆塗漆型式幾塗幾烤: >> 2, 修邊碼: >> Y, 重量碼: >> AW, 鋼捲捲向: >> O, 鍍層碼: >> AZ35, | F:保證1/2 ASTM 厚度公差
PPGL | 2508EFE006/003 |  | 1. 製造標準為MS、ASTM或銷新加坡之訂單，若無技術指定優先用料，請優先使用國內料，勿使用ANFEN (OFP00406)-{.不符.} | 1. 製造標準為MS、ASTM或銷新加坡之訂單，若無技術指定優先用料，請優先使用國內料，勿使用ANFEN (OFP00406)-{.不符.} 2. 【提醒】！本單為直立式包裝，嚴禁鍍鋅或烤漆後以STAGGER捲取 (OFP00451)-{.不符.} 3. 此經銷商有簽訂1/2厚度公差保證(無厚度變異),請調整冷軋與鍍鋅厚度公差管制範圍. 保證 ASTM 厚度公差 (OFP00180)-{.不符.} | 訂單:2508EFE006/003 CPL <生產備註> 事項如下 . 除HGI/ HGL 訂單邊緣不噴油. 其餘皆側緣噴油 (RMK00285) . 【美加訂單生產注意事項-CPL】1.客戶美加地區訂單實施修邊刀最大使用顆數上限(20顆) (RMK00717) . 【美加訂單生產注意事項-CPL】2.排程備註:注意修邊品質與毛邊 (RMK00717) . 【美加訂單生產注意事項-CPL】3.去毛邊輥的管制：兩側壓力均設定1.0 kg/cm2 (RMK00717) | 訂單:2508EFE006/003 CR1 <生產備註> 事項如下 . 【美加訂單生產注意事項-CR】1.兩側各加開一個spot cooling增加冷卻效果。 (RMK00717) . 【美加訂單生產注意事項-CR】2.發生毛邊時，請降速生產減輕毛邊程度，暫留討論後再處置。 (RMK00717) | 訂單:2508EFE006/003 CR2 <生產備註> 事項如下 . 【美加訂單生產注意事項-CR】1.兩側各加開一個spot cooling增加冷卻效果。 (RMK00717) . 【美加訂單生產注意事項-CR】2.發生毛邊時，請降速生產減輕毛邊程度，暫留討論後再處置。 (RMK00717) | 訂單:2508EFE006/003 CG1 <生產備註> 事項如下 . 【美加訂單生產注意事項-CG1】副操確認完回控制室後，於生產排程鋼號旁簽名紀錄，以利後續追查(該排程生產完，排程單將保留)。 (RMK00717) . 【美加訂單生產注意事項-CG1】中央段副操每顆銲道出Pot時觀察銲道同時，確認Beaver Tail與鋼板接觸之Guide Roll羊毛氈狀況，並適時添加潤滑油(避免乾掉)。 (RMK00717) | 訂單:2508EFE006/003 CG2 <生產備註> 事項如下 . 【美加訂單生產注意事項-CG2】1.使用SUB-NOZZLE (RMK00717) | 訂單:2508EFE006/003 CC1 <生產備註> 事項如下 . 請品檢務必遵守 30CM*全寬*留1塊給LAB及1塊給塗料商，若背面非"B"字頭則各留2片 (RMK00105) . 品檢人員於LAB試片上註記測試物性耐久及曝曬 (RMK00105) . 【捲取】注意！本單為直立式包裝。禁用STAGGER捲取送包裝！送RCL重處理例外。 (RMK00512) . 【抽氣量】白色系在CC1生產時,FINISH抽氣量請設定250,如生產中發生色差b值異常升高,請股長再加大抽氣量因應 (RMK00560) . 【美加訂單生產注意事項-CCP】1.請烤漆入口依照正背面漆鋼捲投向規定進行鋼捲投入。 (RMK00717) . 【美加訂單生產注意事項-CCP】2.烤漆入口依照鋼捲投向規定進行鋼捲投入。(CR1/CG1 CR2/CG2-->正向入料。CR1/CG2 CR2/CG1-->反向入料) (RMK00717) . 【美加訂單生產注意事項-CCP】3.此訂單背面漆一律採Nature塗裝，塗裝黏度設定40秒以上 (RMK00717) | 訂單:2508EFE006/003 CC2 <生產備註> 事項如下 . 請品檢務必遵守 30CM*全寬*留1塊給LAB及1塊給塗料商，若背面非"B"字頭則各留2片 (RMK00105) . 品檢人員於LAB試片上註記測試物性耐久及曝曬 (RMK00105) . 【捲取】注意！本單為直立式包裝。禁用STAGGER捲取送包裝！送RCL重處理例外。 (RMK00512) . 【抽氣量】白色系在CC1生產時,FINISH抽氣量請設定250,如生產中發生色差b值異常升高,請股長再加大抽氣量因應 (RMK00560) . 【美加訂單生產注意事項-CCP】1.請烤漆入口依照正背面漆鋼捲投向規定進行鋼捲投入。 (RMK00717) . 【美加訂單生產注意事項-CCP】2.烤漆入口依照鋼捲投向規定進行鋼捲投入。(CR1/CG1 CR2/CG2-->正向入料。CR1/CG2 CR2/CG1-->反向入料) (RMK00717) . 【美加訂單生產注意事項-CCP】3.此訂單背面漆一律採Nature塗裝，塗裝黏度設定40秒以上 (RMK00717) | 訂單:2508EFE006/003 RCL <生產備註> 事項如下 . 【捲取】注意！本單為直立式包裝。禁用STAGGER捲取送包裝！送RCL重處理例外。 (RMK00512) | 訂單:2508EFE006/003 CCPK 無 <生產備註> 事項 | 訂單:2508EFE006/003 CGQC 無 <品檢備註> 事項 | 訂單:2508EFE006/003 CCQC <品檢備註> 事項如下 . 請品檢務必遵守 30CM*全寬*留1塊給LAB及1塊給塗料商，若背面非"B"字頭則各留2片 (RMK00105) . 【捲取】注意！本單為直立式包裝。禁用STAGGER捲取送包裝！送RCL重處理例外。 (RMK00512) | 訂單:2508EFE006/003 TOL 無 <生產備註> 事項 |  | 訂單 2508EFE006/003 修改記錄如下: 20251003 14:17:12 (25008) 退火碼: >> H2, 用途碼: >> COG001, 背面標示: >> S000, 訂單背面顏色(五碼): >> BW4CY, 背面漆膜厚: >> 12.5, 背面漆塗漆型式幾塗幾烤: >> 2, 鉻酸鹽: >> Z, 訂單厚度: >> 0.0145, 訂單重: >> 100, 重量容許率(下限): >> 10, 重量容許率(上限): >> 10, 訂單寬度: >> 40.875, 鍍製方式: >> AC, 鋼捲內徑: >> 508, 鋼捲下限重: >> 3.18, 鋼捲上限重: >> 4.54, 壓花條件碼: >> -, 表面花紋: >> R, 綠色識別碼: >> -, 印刷輥號: >> -, 產品代碼: >> PPGL, 皮膜碼: >> -, 單位別: >> I, 油品種類: >> Z, 塗油量: >> Z, 包裝代碼: >> E0 , 保護膜碼: >> -, 客戶試片取樣數量: >> 0, 客戶試片取樣型式: >> -, 調質碼: >> S, 套筒碼: >> N , 規格: >> A792SSGR80, 製造標準: >> ASTM, 表面處理劑種類: >> Z, 表面處理劑塗佈量: >> Z, 伸長率測試: >> N, 硬度測試碼: >> N, 抗拉強度測試: >> N, 降伏強度測試: >> N, 厚度變異: >> 0, 訂單正面顏色(五碼): >> 5W17T, 正面漆膜厚: >> 25, 正面漆塗漆型式幾塗幾烤: >> 2, 修邊碼: >> Y, 重量碼: >> AW, 鋼捲捲向: >> O, 鍍層碼: >> AZ35, | F:保證1/2 ASTM 厚度公差
PPGL | 2508EFE006/004 |  | 1. 製造標準為MS、ASTM或銷新加坡之訂單，若無技術指定優先用料，請優先使用國內料，勿使用ANFEN (OFP00406)-{.不符.} | 1. 製造標準為MS、ASTM或銷新加坡之訂單，若無技術指定優先用料，請優先使用國內料，勿使用ANFEN (OFP00406)-{.不符.} 2. 【提醒】！本單為直立式包裝，嚴禁鍍鋅或烤漆後以STAGGER捲取 (OFP00451)-{.不符.} 3. 此經銷商有簽訂1/2厚度公差保證(無厚度變異),請調整冷軋與鍍鋅厚度公差管制範圍. 保證 ASTM 厚度公差 (OFP00180)-{.不符.} | 訂單:2508EFE006/004 CPL <生產備註> 事項如下 . 除HGI/ HGL 訂單邊緣不噴油. 其餘皆側緣噴油 (RMK00285) . 【美加訂單生產注意事項-CPL】1.客戶美加地區訂單實施修邊刀最大使用顆數上限(20顆) (RMK00717) . 【美加訂單生產注意事項-CPL】2.排程備註:注意修邊品質與毛邊 (RMK00717) . 【美加訂單生產注意事項-CPL】3.去毛邊輥的管制：兩側壓力均設定1.0 kg/cm2 (RMK00717) | 訂單:2508EFE006/004 CR1 <生產備註> 事項如下 . 【美加訂單生產注意事項-CR】1.兩側各加開一個spot cooling增加冷卻效果。 (RMK00717) . 【美加訂單生產注意事項-CR】2.發生毛邊時，請降速生產減輕毛邊程度，暫留討論後再處置。 (RMK00717) | 訂單:2508EFE006/004 CR2 <生產備註> 事項如下 . 【美加訂單生產注意事項-CR】1.兩側各加開一個spot cooling增加冷卻效果。 (RMK00717) . 【美加訂單生產注意事項-CR】2.發生毛邊時，請降速生產減輕毛邊程度，暫留討論後再處置。 (RMK00717) | 訂單:2508EFE006/004 CG1 <生產備註> 事項如下 . 【美加訂單生產注意事項-CG1】副操確認完回控制室後，於生產排程鋼號旁簽名紀錄，以利後續追查(該排程生產完，排程單將保留)。 (RMK00717) . 【美加訂單生產注意事項-CG1】中央段副操每顆銲道出Pot時觀察銲道同時，確認Beaver Tail與鋼板接觸之Guide Roll羊毛氈狀況，並適時添加潤滑油(避免乾掉)。 (RMK00717) | 訂單:2508EFE006/004 CG2 <生產備註> 事項如下 . 【美加訂單生產注意事項-CG2】1.使用SUB-NOZZLE (RMK00717) | 訂單:2508EFE006/004 CC1 <生產備註> 事項如下 . 請品檢務必遵守 30CM*全寬*留1塊給LAB及1塊給塗料商，若背面非"B"字頭則各留2片 (RMK00105) . 品檢人員於LAB試片上註記測試物性耐久及曝曬 (RMK00105) . 【捲取】注意！本單為直立式包裝。禁用STAGGER捲取送包裝！送RCL重處理例外。 (RMK00512) . 【美加訂單生產注意事項-CCP】1.請烤漆入口依照正背面漆鋼捲投向規定進行鋼捲投入。 (RMK00717) . 【美加訂單生產注意事項-CCP】2.烤漆入口依照鋼捲投向規定進行鋼捲投入。(CR1/CG1 CR2/CG2-->正向入料。CR1/CG2 CR2/CG1-->反向入料) (RMK00717) . 【美加訂單生產注意事項-CCP】3.此訂單背面漆一律採Nature塗裝，塗裝黏度設定40秒以上 (RMK00717) | 訂單:2508EFE006/004 CC2 <生產備註> 事項如下 . 請品檢務必遵守 30CM*全寬*留1塊給LAB及1塊給塗料商，若背面非"B"字頭則各留2片 (RMK00105) . 品檢人員於LAB試片上註記測試物性耐久及曝曬 (RMK00105) . 【捲取】注意！本單為直立式包裝。禁用STAGGER捲取送包裝！送RCL重處理例外。 (RMK00512) . 【美加訂單生產注意事項-CCP】1.請烤漆入口依照正背面漆鋼捲投向規定進行鋼捲投入。 (RMK00717) . 【美加訂單生產注意事項-CCP】2.烤漆入口依照鋼捲投向規定進行鋼捲投入。(CR1/CG1 CR2/CG2-->正向入料。CR1/CG2 CR2/CG1-->反向入料) (RMK00717) . 【美加訂單生產注意事項-CCP】3.此訂單背面漆一律採Nature塗裝，塗裝黏度設定40秒以上 (RMK00717) | 訂單:2508EFE006/004 RCL <生產備註> 事項如下 . 【捲取】注意！本單為直立式包裝。禁用STAGGER捲取送包裝！送RCL重處理例外。 (RMK00512) | 訂單:2508EFE006/004 CCPK 無 <生產備註> 事項 | 訂單:2508EFE006/004 CGQC 無 <品檢備註> 事項 | 訂單:2508EFE006/004 CCQC <品檢備註> 事項如下 . 請品檢務必遵守 30CM*全寬*留1塊給LAB及1塊給塗料商，若背面非"B"字頭則各留2片 (RMK00105) . 【捲取】注意！本單為直立式包裝。禁用STAGGER捲取送包裝！送RCL重處理例外。 (RMK00512) | 訂單:2508EFE006/004 TOL 無 <生產備註> 事項 |  | 訂單 2508EFE006/004 修改記錄如下: 20251003 14:17:31 (25008) 退火碼: >> H2, 用途碼: >> COG001, 背面標示: >> S000, 訂單背面顏色(五碼): >> BW4CY, 背面漆膜厚: >> 12.5, 背面漆塗漆型式幾塗幾烤: >> 2, 鉻酸鹽: >> Z, 訂單厚度: >> 0.0145, 訂單重: >> 100, 重量容許率(下限): >> 10, 重量容許率(上限): >> 10, 訂單寬度: >> 40.875, 鍍製方式: >> AC, 鋼捲內徑: >> 508, 鋼捲下限重: >> 3.18, 鋼捲上限重: >> 4.54, 壓花條件碼: >> -, 表面花紋: >> R, 綠色識別碼: >> -, 印刷輥號: >> -, 產品代碼: >> PPGL, 皮膜碼: >> -, 單位別: >> I, 油品種類: >> Z, 塗油量: >> Z, 包裝代碼: >> E0 , 保護膜碼: >> -, 客戶試片取樣數量: >> 0, 客戶試片取樣型式: >> -, 調質碼: >> S, 套筒碼: >> N , 規格: >> A792SSGR80, 製造標準: >> ASTM, 表面處理劑種類: >> Z, 表面處理劑塗佈量: >> Z, 伸長率測試: >> N, 硬度測試碼: >> N, 抗拉強度測試: >> N, 降伏強度測試: >> N, 厚度變異: >> 0, 訂單正面顏色(五碼): >> 5B66T, 正面漆膜厚: >> 25, 正面漆塗漆型式幾塗幾烤: >> 2, 修邊碼: >> Y, 重量碼: >> AW, 鋼捲捲向: >> O, 鍍層碼: >> AZ35, | F:保證1/2 ASTM 厚度公差
PPGL | 2508EFE006/005 |  | 1. 製造標準為MS、ASTM或銷新加坡之訂單，若無技術指定優先用料，請優先使用國內料，勿使用ANFEN (OFP00406)-{.不符.} | 1. 製造標準為MS、ASTM或銷新加坡之訂單，若無技術指定優先用料，請優先使用國內料，勿使用ANFEN (OFP00406)-{.不符.} 2. 【提醒】！本單為直立式包裝，嚴禁鍍鋅或烤漆後以STAGGER捲取 (OFP00451)-{.不符.} 3. 此經銷商有簽訂1/2厚度公差保證(無厚度變異),請調整冷軋與鍍鋅厚度公差管制範圍. 保證 ASTM 厚度公差 (OFP00180)-{.不符.} | 訂單:2508EFE006/005 CPL <生產備註> 事項如下 . 除HGI/ HGL 訂單邊緣不噴油. 其餘皆側緣噴油 (RMK00285) . 【美加訂單生產注意事項-CPL】1.客戶美加地區訂單實施修邊刀最大使用顆數上限(20顆) (RMK00717) . 【美加訂單生產注意事項-CPL】2.排程備註:注意修邊品質與毛邊 (RMK00717) . 【美加訂單生產注意事項-CPL】3.去毛邊輥的管制：兩側壓力均設定1.0 kg/cm2 (RMK00717) | 訂單:2508EFE006/005 CR1 <生產備註> 事項如下 . 【美加訂單生產注意事項-CR】1.兩側各加開一個spot cooling增加冷卻效果。 (RMK00717) . 【美加訂單生產注意事項-CR】2.發生毛邊時，請降速生產減輕毛邊程度，暫留討論後再處置。 (RMK00717) | 訂單:2508EFE006/005 CR2 <生產備註> 事項如下 . 【美加訂單生產注意事項-CR】1.兩側各加開一個spot cooling增加冷卻效果。 (RMK00717) . 【美加訂單生產注意事項-CR】2.發生毛邊時，請降速生產減輕毛邊程度，暫留討論後再處置。 (RMK00717) | 訂單:2508EFE006/005 CG1 <生產備註> 事項如下 . 【美加訂單生產注意事項-CG1】副操確認完回控制室後，於生產排程鋼號旁簽名紀錄，以利後續追查(該排程生產完，排程單將保留)。 (RMK00717) . 【美加訂單生產注意事項-CG1】中央段副操每顆銲道出Pot時觀察銲道同時，確認Beaver Tail與鋼板接觸之Guide Roll羊毛氈狀況，並適時添加潤滑油(避免乾掉)。 (RMK00717) | 訂單:2508EFE006/005 CG2 <生產備註> 事項如下 . 【美加訂單生產注意事項-CG2】1.使用SUB-NOZZLE (RMK00717) | 訂單:2508EFE006/005 CC1 <生產備註> 事項如下 . 【水痕】因YCP 近似深黑色水痕可能嚴重，因此指定CC1生產注意W/Q 使用純水與水量控制 (RMK-E_CHIN) . 請品檢務必遵守 30CM*全寬*留1塊給LAB及1塊給塗料商，若背面非"B"字頭則各留2片 (RMK00105) . 品檢人員於LAB試片上註記測試物性耐久及曝曬 (RMK00105) . 【捲取】注意！本單為直立式包裝。禁用STAGGER捲取送包裝！送RCL重處理例外。 (RMK00512) . 【美加訂單生產注意事項-CCP】1.請烤漆入口依照正背面漆鋼捲投向規定進行鋼捲投入。 (RMK00717) . 【美加訂單生產注意事項-CCP】2.烤漆入口依照鋼捲投向規定進行鋼捲投入。(CR1/CG1 CR2/CG2-->正向入料。CR1/CG2 CR2/CG1-->反向入料) (RMK00717) . 【美加訂單生產注意事項-CCP】3.此訂單背面漆一律採Nature塗裝，塗裝黏度設定40秒以上 (RMK00717) | 訂單:2508EFE006/005 CC2 <生產備註> 事項如下 . 【水痕】因YCP 近似深黑色水痕可能嚴重，因此指定CC1生產注意W/Q 使用純水與水量控制 (RMK-E_CHIN) . 請品檢務必遵守 30CM*全寬*留1塊給LAB及1塊給塗料商，若背面非"B"字頭則各留2片 (RMK00105) . 品檢人員於LAB試片上註記測試物性耐久及曝曬 (RMK00105) . 【捲取】注意！本單為直立式包裝。禁用STAGGER捲取送包裝！送RCL重處理例外。 (RMK00512) . 【美加訂單生產注意事項-CCP】1.請烤漆入口依照正背面漆鋼捲投向規定進行鋼捲投入。 (RMK00717) . 【美加訂單生產注意事項-CCP】2.烤漆入口依照鋼捲投向規定進行鋼捲投入。(CR1/CG1 CR2/CG2-->正向入料。CR1/CG2 CR2/CG1-->反向入料) (RMK00717) . 【美加訂單生產注意事項-CCP】3.此訂單背面漆一律採Nature塗裝，塗裝黏度設定40秒以上 (RMK00717) | 訂單:2508EFE006/005 RCL <生產備註> 事項如下 . 【捲取】注意！本單為直立式包裝。禁用STAGGER捲取送包裝！送RCL重處理例外。 (RMK00512) | 訂單:2508EFE006/005 CCPK 無 <生產備註> 事項 | 訂單:2508EFE006/005 CGQC 無 <品檢備註> 事項 | 訂單:2508EFE006/005 CCQC <品檢備註> 事項如下 . 【水痕】因YCP 近似深黑色水痕可能嚴重，因此指定CC1生產注意W/Q 使用純水與水量控制 (RMK-E_CHIN) . 請品檢務必遵守 30CM*全寬*留1塊給LAB及1塊給塗料商，若背面非"B"字頭則各留2片 (RMK00105) . 【捲取】注意！本單為直立式包裝。禁用STAGGER捲取送包裝！送RCL重處理例外。 (RMK00512) | 訂單:2508EFE006/005 TOL 無 <生產備註> 事項 | 【水痕】因YCP 近似深黑色水痕可能嚴重，因此指定CC1生產注意W/Q 使用純水與水量控制^^/CC1/CC2/CCQC/^^ <<.E_CHIN 2025/10/07 08:34.>> | 訂單 2508EFE006/005 修改記錄如下: 20251003 14:17:49 (25008) 退火碼: >> H2, 用途碼: >> COG001, 背面標示: >> S000, 訂單背面顏色(五碼): >> BW4CY, 背面漆膜厚: >> 12.5, 背面漆塗漆型式幾塗幾烤: >> 2, 鉻酸鹽: >> Z, 訂單厚度: >> 0.0145, 訂單重: >> 100, 重量容許率(下限): >> 10, 重量容許率(上限): >> 10, 訂單寬度: >> 40.875, 鍍製方式: >> AC, 鋼捲內徑: >> 508, 鋼捲下限重: >> 3.18, 鋼捲上限重: >> 4.54, 壓花條件碼: >> -, 表面花紋: >> R, 綠色識別碼: >> -, 印刷輥號: >> -, 產品代碼: >> PPGL, 皮膜碼: >> -, 單位別: >> I, 油品種類: >> Z, 塗油量: >> Z, 包裝代碼: >> E0 , 保護膜碼: >> -, 客戶試片取樣數量: >> 0, 客戶試片取樣型式: >> -, 調質碼: >> S, 套筒碼: >> N , 規格: >> A792SSGR80, 製造標準: >> ASTM, 表面處理劑種類: >> Z, 表面處理劑塗佈量: >> Z, 伸長率測試: >> N, 硬度測試碼: >> N, 抗拉強度測試: >> N, 降伏強度測試: >> N, 厚度變異: >> 0, 訂單正面顏色(五碼): >> 2Y9AT, 正面漆膜厚: >> 25, 正面漆塗漆型式幾塗幾烤: >> 2, 修邊碼: >> Y, 重量碼: >> AW, 鋼捲捲向: >> O, 鍍層碼: >> AZ35, | F:保證1/2 ASTM 厚度公差
PPGL | 2508EFE006/006 |  | 1. 製造標準為MS、ASTM或銷新加坡之訂單，若無技術指定優先用料，請優先使用國內料，勿使用ANFEN (OFP00406)-{.不符.} | 1. 製造標準為MS、ASTM或銷新加坡之訂單，若無技術指定優先用料，請優先使用國內料，勿使用ANFEN (OFP00406)-{.不符.} 2. 【提醒】！本單為直立式包裝，嚴禁鍍鋅或烤漆後以STAGGER捲取 (OFP00451)-{.不符.} 3. 此經銷商有簽訂1/2厚度公差保證(無厚度變異),請調整冷軋與鍍鋅厚度公差管制範圍. 保證 ASTM 厚度公差 (OFP00180)-{.不符.} | 訂單:2508EFE006/006 CPL <生產備註> 事項如下 . 除HGI/ HGL 訂單邊緣不噴油. 其餘皆側緣噴油 (RMK00285) . 【美加訂單生產注意事項-CPL】1.客戶美加地區訂單實施修邊刀最大使用顆數上限(20顆) (RMK00717) . 【美加訂單生產注意事項-CPL】2.排程備註:注意修邊品質與毛邊 (RMK00717) . 【美加訂單生產注意事項-CPL】3.去毛邊輥的管制：兩側壓力均設定1.0 kg/cm2 (RMK00717) | 訂單:2508EFE006/006 CR1 <生產備註> 事項如下 . 【美加訂單生產注意事項-CR】1.兩側各加開一個spot cooling增加冷卻效果。 (RMK00717) . 【美加訂單生產注意事項-CR】2.發生毛邊時，請降速生產減輕毛邊程度，暫留討論後再處置。 (RMK00717) | 訂單:2508EFE006/006 CR2 <生產備註> 事項如下 . 【美加訂單生產注意事項-CR】1.兩側各加開一個spot cooling增加冷卻效果。 (RMK00717) . 【美加訂單生產注意事項-CR】2.發生毛邊時，請降速生產減輕毛邊程度，暫留討論後再處置。 (RMK00717) | 訂單:2508EFE006/006 CG1 <生產備註> 事項如下 . 【美加訂單生產注意事項-CG1】副操確認完回控制室後，於生產排程鋼號旁簽名紀錄，以利後續追查(該排程生產完，排程單將保留)。 (RMK00717) . 【美加訂單生產注意事項-CG1】中央段副操每顆銲道出Pot時觀察銲道同時，確認Beaver Tail與鋼板接觸之Guide Roll羊毛氈狀況，並適時添加潤滑油(避免乾掉)。 (RMK00717) | 訂單:2508EFE006/006 CG2 <生產備註> 事項如下 . 【美加訂單生產注意事項-CG2】1.使用SUB-NOZZLE (RMK00717) | 訂單:2508EFE006/006 CC1 <生產備註> 事項如下 . 請品檢務必遵守 30CM*全寬*留1塊給LAB及1塊給塗料商，若背面非"B"字頭則各留2片 (RMK00105) . 品檢人員於LAB試片上註記測試物性耐久及曝曬 (RMK00105) . 【捲取】注意！本單為直立式包裝。禁用STAGGER捲取送包裝！送RCL重處理例外。 (RMK00512) . 【美加訂單生產注意事項-CCP】1.請烤漆入口依照正背面漆鋼捲投向規定進行鋼捲投入。 (RMK00717) . 【美加訂單生產注意事項-CCP】2.烤漆入口依照鋼捲投向規定進行鋼捲投入。(CR1/CG1 CR2/CG2-->正向入料。CR1/CG2 CR2/CG1-->反向入料) (RMK00717) . 【美加訂單生產注意事項-CCP】3.此訂單背面漆一律採Nature塗裝，塗裝黏度設定40秒以上 (RMK00717) | 訂單:2508EFE006/006 CC2 <生產備註> 事項如下 . 請品檢務必遵守 30CM*全寬*留1塊給LAB及1塊給塗料商，若背面非"B"字頭則各留2片 (RMK00105) . 品檢人員於LAB試片上註記測試物性耐久及曝曬 (RMK00105) . 【捲取】注意！本單為直立式包裝。禁用STAGGER捲取送包裝！送RCL重處理例外。 (RMK00512) . 【美加訂單生產注意事項-CCP】1.請烤漆入口依照正背面漆鋼捲投向規定進行鋼捲投入。 (RMK00717) . 【美加訂單生產注意事項-CCP】2.烤漆入口依照鋼捲投向規定進行鋼捲投入。(CR1/CG1 CR2/CG2-->正向入料。CR1/CG2 CR2/CG1-->反向入料) (RMK00717) . 【美加訂單生產注意事項-CCP】3.此訂單背面漆一律採Nature塗裝，塗裝黏度設定40秒以上 (RMK00717) | 訂單:2508EFE006/006 RCL <生產備註> 事項如下 . 【捲取】注意！本單為直立式包裝。禁用STAGGER捲取送包裝！送RCL重處理例外。 (RMK00512) | 訂單:2508EFE006/006 CCPK 無 <生產備註> 事項 | 訂單:2508EFE006/006 CGQC 無 <品檢備註> 事項 | 訂單:2508EFE006/006 CCQC <品檢備註> 事項如下 . 請品檢務必遵守 30CM*全寬*留1塊給LAB及1塊給塗料商，若背面非"B"字頭則各留2片 (RMK00105) . 【捲取】注意！本單為直立式包裝。禁用STAGGER捲取送包裝！送RCL重處理例外。 (RMK00512) | 訂單:2508EFE006/006 TOL 無 <生產備註> 事項 |  | 訂單 2508EFE006/006 修改記錄如下: 20251003 14:18:44 (25008) 退火碼: >> H2, 用途碼: >> COG001, 背面標示: >> S000, 訂單背面顏色(五碼): >> BW4CY, 背面漆膜厚: >> 12.5, 背面漆塗漆型式幾塗幾烤: >> 2, 鉻酸鹽: >> Z, 訂單厚度: >> 0.0145, 訂單重: >> 100, 重量容許率(下限): >> 10, 重量容許率(上限): >> 10, 訂單寬度: >> 40.875, 鍍製方式: >> AC, 鋼捲內徑: >> 508, 鋼捲下限重: >> 3.18, 鋼捲上限重: >> 4.54, 壓花條件碼: >> -, 表面花紋: >> R, 綠色識別碼: >> -, 印刷輥號: >> -, 產品代碼: >> PPGL, 皮膜碼: >> -, 單位別: >> I, 油品種類: >> Z, 塗油量: >> Z, 包裝代碼: >> E0 , 保護膜碼: >> -, 客戶試片取樣數量: >> 0, 客戶試片取樣型式: >> -, 調質碼: >> S, 套筒碼: >> N , 規格: >> A792SSGR80, 製造標準: >> ASTM, 表面處理劑種類: >> Z, 表面處理劑塗佈量: >> Z, 伸長率測試: >> N, 硬度測試碼: >> N, 抗拉強度測試: >> N, 降伏強度測試: >> N, 厚度變異: >> 0, 訂單正面顏色(五碼): >> 5Y72T, 正面漆膜厚: >> 25, 正面漆塗漆型式幾塗幾烤: >> 2, 修邊碼: >> Y, 重量碼: >> AW, 鋼捲捲向: >> O, 鍍層碼: >> AZ35, | F:保證1/2 ASTM 厚度公差
PPGL | 2508EFE010/001 |  | 1. 製造標準為MS、ASTM或銷新加坡之訂單，若無技術指定優先用料，請優先使用國內料，勿使用ANFEN (OFP00406)-{.不符.} | 1. 製造標準為MS、ASTM或銷新加坡之訂單，若無技術指定優先用料，請優先使用國內料，勿使用ANFEN (OFP00406)-{.不符.} 2. 【提醒】！本單為直立式包裝，嚴禁鍍鋅或烤漆後以STAGGER捲取 (OFP00451)-{.不符.} 3. 提醒：客戶：US00035泰勒TAYLOR。指定生產線別：CR2-->CG2-->CC2 (OFP00557)-{.不符.} 4. ※超耐候一系列用途要確認是否有英制公差需求，有英制公差需求時選配碼用ON027※ (OFP00680)-{.不符.} 5. 此經銷商有簽訂1/2厚度公差保證(無厚度變異),請調整冷軋與鍍鋅厚度公差管制範圍. 保證 ASTM 厚度公差 (OFP00180)-{.不符.} | 訂單:2508EFE010/001 CPL <生產備註> 事項如下 . 除HGI/ HGL 訂單邊緣不噴油. 其餘皆側緣噴油 (RMK00285) . 【美加訂單生產注意事項-CPL】1.客戶美加地區訂單實施修邊刀最大使用顆數上限(20顆) (RMK00717) . 【美加訂單生產注意事項-CPL】2.排程備註:注意修邊品質與毛邊 (RMK00717) . 【美加訂單生產注意事項-CPL】3.去毛邊輥的管制：兩側壓力均設定1.0 kg/cm2 (RMK00717) | 訂單:2508EFE010/001 CR1 <生產備註> 事項如下 . 此經銷商保證平均厚度在1/2厚度公差內，厚度量測NG時，如單位長度符合範圍，請放行 (RMK00402) . ★1.END USER US00035 解決成形加工後產生 Oil Canning 2019/02/13會議決議板形管制如下★ (RMK00471) . ★生產請注意！允許小邊波，不得產生中波★ (RMK00471) . 【CR2 板形管制】CR2 板形比照 PPT標準（中波管制 5 IUNIT以內） (RMK00471) . 1.CR2 軋延生產條件規定之暫訂標準: (RMK00603) . 1.1.末pass降速600mpm調板:將ABB 2D圖形之中波控制在5 I_unit(半格)內 (RMK00603) . 1.2.下輥使用Special Crown,以避免邊波(硬板) (RMK00603) . 1.3.換輥規定比照森鉅產品.(0.4mm↑:7顆/組,0.39mm↓:5顆/組) (RMK00603) . 1.4.軋延油管理規定:比照硬板方式→排浮渣及各股加油增加,以提升潤滑度. (RMK00603) . 【美加訂單生產注意事項-CR】1.兩側各加開一個spot cooling增加冷卻效果。 (RMK00717) . 【美加訂單生產注意事項-CR】2.發生毛邊時，請降速生產減輕毛邊程度，暫留討論後再處置。 (RMK00717) | 訂單:2508EFE010/001 CR2 <生產備註> 事項如下 . 此經銷商保證平均厚度在1/2厚度公差內，厚度量測NG時，如單位長度符合範圍，請放行 (RMK00402) . ★1.END USER US00035 解決成形加工後產生 Oil Canning 2019/02/13會議決議板形管制如下★ (RMK00471) . ★生產請注意！允許小邊波，不得產生中波★ (RMK00471) . 【CR2 板形管制】CR2 板形比照 PPT標準（中波管制 5 IUNIT以內） (RMK00471) . 1.CR2 軋延生產條件規定之暫訂標準: (RMK00603) . 1.1.末pass降速600mpm調板:將ABB 2D圖形之中波控制在5 I_unit(半格)內 (RMK00603) . 1.2.下輥使用Special Crown,以避免邊波(硬板) (RMK00603) . 1.3.換輥規定比照森鉅產品.(0.4mm↑:7顆/組,0.39mm↓:5顆/組) (RMK00603) . 1.4.軋延油管理規定:比照硬板方式→排浮渣及各股加油增加,以提升潤滑度. (RMK00603) . 【美加訂單生產注意事項-CR】1.兩側各加開一個spot cooling增加冷卻效果。 (RMK00717) . 【美加訂單生產注意事項-CR】2.發生毛邊時，請降速生產減輕毛邊程度，暫留討論後再處置。 (RMK00717) | 訂單:2508EFE010/001 CG1 <生產備註> 事項如下 . 鍍鋅表面不可有鋅痕、壓痕、凹陷、及刮傷 、應變痕等。 (RMK00054) . 此經銷商保證平均厚度在1/2厚度公差內，厚度量測NG時，如單位長度符合範圍，請放行 (RMK00402) . ★1.END USER US00035 解決成形加工後產生 Oil Canning 2019/02/13會議決議板形管制如下★ (RMK00471) . 1）.中波＆1/4波 : 1).波高＜=1.5mm。2).急峻度＜=0.5% (RMK00471) . 2）.邊波: 1).波高＜=2.5mm。2).急峻度＜=0.6% (RMK00471) . ★生產請注意！允許小邊波，不得產生中波★ (RMK00471) . 【鍍鋅線速度限制】鍍鋅線速度限制 MAX=150 mpm (RMK00471) . 鍍層 AZ150 (含) 以上 , 鋅花等級 C~E 目標D，避免鋅花晶界明顯後續造成烤漆點狀未塗漆。 (RMK00565) . 【美加訂單生產注意事項-CG1】副操確認完回控制室後，於生產排程鋼號旁簽名紀錄，以利後續追查(該排程生產完，排程單將保留)。 (RMK00717) . 【美加訂單生產注意事項-CG1】中央段副操每顆銲道出Pot時觀察銲道同時，確認Beaver Tail與鋼板接觸之Guide Roll羊毛氈狀況，並適時添加潤滑油(避免乾掉)。 (RMK00717) | 訂單:2508EFE010/001 CG2 <生產備註> 事項如下 . 鍍鋅表面不可有鋅痕、壓痕、凹陷、及刮傷 、應變痕等。 (RMK00054) . 此經銷商保證平均厚度在1/2厚度公差內，厚度量測NG時，如單位長度符合範圍，請放行 (RMK00402) . ★1.END USER US00035 解決成形加工後產生 Oil Canning 2019/02/13會議決議板形管制如下★ (RMK00471) . 1）.中波＆1/4波 : 1).波高＜=1.5mm。2).急峻度＜=0.5% (RMK00471) . 2）.邊波: 1).波高＜=2.5mm。2).急峻度＜=0.6% (RMK00471) . ★生產請注意！允許小邊波，不得產生中波★ (RMK00471) . 【鍍鋅線速度限制】鍍鋅線速度限制 MAX=150 mpm (RMK00471) . 鍍層 AZ150 (含) 以上 , 鋅花等級 C~E 目標D，避免鋅花晶界明顯後續造成烤漆點狀未塗漆。 (RMK00565) . 【美加訂單生產注意事項-CG2】1.使用SUB-NOZZLE (RMK00717) | 訂單:2508EFE010/001 CC1 <生產備註> 事項如下 . 正面面漆(20U)及正面總膜厚(25U)要求管制90%以上之膜厚,未達標準降級. (RMK00054) . 若背面面漆(20U)及背面總膜厚(25U)時要求管制90%以上之膜厚,未達標準降級 (RMK00054) . 面漆=18U(90%)~請購基準22U(110%),標準板總膜厚=5+20U(100%面漆). (RMK00054) . 30CM*全寬*留1塊給LAB及1塊給塗料商, (RMK00054) . 此經銷商保證平均厚度在1/2厚度公差內，厚度量測NG時，如單位長度符合範圍，請放行 (RMK00402) . ★1.END USER US00035 解決成形加工後產生 Oil Canning 2019/02/13會議決議板形管制如下★ (RMK00471) . 1）.中波＆1/4波 : 1).波高＜=1.5mm。2).急峻度＜=0.5% (RMK00471) . 2）.邊波: 1).波高＜=2.5mm。2).急峻度＜=0.6% (RMK00471) . ★生產請注意！允許小邊波，不得產生中波★ (RMK00471) . ★.【品檢】出口每顆母鋼第二、第四分切頭板以及尾板出口切板時，請加強目視注意鋼板板形狀況，若板形不佳時則須送到RCL進行外切 (RMK00471) . 【捲取】注意！本單為直立式包裝。禁用STAGGER捲取送包裝！送RCL重處理例外。 (RMK00512) . 【抽氣量】白色系在CC1生產時,FINISH抽氣量請設定250,如生產中發生色差b值異常升高,請股長再加大抽氣量因應 (RMK00560) . 【美加訂單生產注意事項-CCP】1.請烤漆入口依照正背面漆鋼捲投向規定進行鋼捲投入。 (RMK00717) . 【美加訂單生產注意事項-CCP】2.烤漆入口依照鋼捲投向規定進行鋼捲投入。(CR1/CG1 CR2/CG2-->正向入料。CR1/CG2 CR2/CG1-->反向入料) (RMK00717) . 【美加訂單生產注意事項-CCP】3.此訂單背面漆一律採Nature塗裝，塗裝黏度設定40秒以上 (RMK00717) | 訂單:2508EFE010/001 CC2 <生產備註> 事項如下 . 正面面漆(20U)及正面總膜厚(25U)要求管制90%以上之膜厚,未達標準降級. (RMK00054) . 若背面面漆(20U)及背面總膜厚(25U)時要求管制90%以上之膜厚,未達標準降級 (RMK00054) . 面漆=18U(90%)~請購基準22U(110%),標準板總膜厚=5+20U(100%面漆). (RMK00054) . 30CM*全寬*留1塊給LAB及1塊給塗料商, (RMK00054) . 此經銷商保證平均厚度在1/2厚度公差內，厚度量測NG時，如單位長度符合範圍，請放行 (RMK00402) . ★1.END USER US00035 解決成形加工後產生 Oil Canning 2019/02/13會議決議板形管制如下★ (RMK00471) . 1）.中波＆1/4波 : 1).波高＜=1.5mm。2).急峻度＜=0.5% (RMK00471) . 2）.邊波: 1).波高＜=2.5mm。2).急峻度＜=0.6% (RMK00471) . ★生產請注意！允許小邊波，不得產生中波★ (RMK00471) . ★.【品檢】出口每顆母鋼第二、第四分切頭板以及尾板出口切板時，請加強目視注意鋼板板形狀況，若板形不佳時則須送到RCL進行外切 (RMK00471) . 【捲取】注意！本單為直立式包裝。禁用STAGGER捲取送包裝！送RCL重處理例外。 (RMK00512) . 【抽氣量】白色系在CC1生產時,FINISH抽氣量請設定250,如生產中發生色差b值異常升高,請股長再加大抽氣量因應 (RMK00560) . 【美加訂單生產注意事項-CCP】1.請烤漆入口依照正背面漆鋼捲投向規定進行鋼捲投入。 (RMK00717) . 【美加訂單生產注意事項-CCP】2.烤漆入口依照鋼捲投向規定進行鋼捲投入。(CR1/CG1 CR2/CG2-->正向入料。CR1/CG2 CR2/CG1-->反向入料) (RMK00717) . 【美加訂單生產注意事項-CCP】3.此訂單背面漆一律採Nature塗裝，塗裝黏度設定40秒以上 (RMK00717) | 訂單:2508EFE010/001 RCL <生產備註> 事項如下 . ★1.END USER US00035 解決成形加工後產生 Oil Canning 2019/02/13會議決議板形管制如下★ (RMK00471) . 1）.中波＆1/4波 : 1).波高＜=1.5mm。2).急峻度＜=0.5% (RMK00471) . 2）.邊波: 1).波高＜=2.5mm。2).急峻度＜=0.6% (RMK00471) . ★生產請注意！允許小邊波，不得產生中波★ (RMK00471) . ★.【品檢】出口每顆母鋼第二、第四分切頭板以及尾板出口切板時，請加強目視注意鋼板板形狀況，若板形不佳時則須送到RCL進行外切 (RMK00471) . 【捲取】注意！本單為直立式包裝。禁用STAGGER捲取送包裝！送RCL重處理例外。 (RMK00512) | 訂單:2508EFE010/001 CCPK 無 <生產備註> 事項 | 訂單:2508EFE010/001 CGQC <品檢備註> 事項如下 . ★1.END USER US00035 解決成形加工後產生 Oil Canning 2019/02/13會議決議板形管制如下★ (RMK00471) . 1）.中波＆1/4波 : 1).波高＜=1.5mm。2).急峻度＜=0.5% (RMK00471) . 2）.邊波: 1).波高＜=2.5mm。2).急峻度＜=0.6% (RMK00471) . ★生產請注意！允許小邊波，不得產生中波★ (RMK00471) . 【鍍鋅線速度限制】鍍鋅線速度限制 MAX=150 mpm (RMK00471) . 鍍層 AZ150 (含) 以上 , 鋅花等級 C~E 目標D，避免鋅花晶界明顯後續造成烤漆點狀未塗漆。 (RMK00565) | 訂單:2508EFE010/001 CCQC <品檢備註> 事項如下 . ★1.END USER US00035 解決成形加工後產生 Oil Canning 2019/02/13會議決議板形管制如下★ (RMK00471) . 1）.中波＆1/4波 : 1).波高＜=1.5mm。2).急峻度＜=0.5% (RMK00471) . 2）.邊波: 1).波高＜=2.5mm。2).急峻度＜=0.6% (RMK00471) . ★生產請注意！允許小邊波，不得產生中波★ (RMK00471) . ★.【品檢】出口每顆母鋼第二、第四分切頭板以及尾板出口切板時，請加強目視注意鋼板板形狀況，若板形不佳時則須送到RCL進行外切 (RMK00471) . 【捲取】注意！本單為直立式包裝。禁用STAGGER捲取送包裝！送RCL重處理例外。 (RMK00512) | 訂單:2508EFE010/001 TOL 無 <生產備註> 事項 |  | 訂單 2508EFE010/001 修改記錄如下: 20250801 11:15:44 (22021) 退火碼: >> H2, 用途碼: >> GOC031, 背面標示: >> S000, 鉻酸鹽: >> Z, 訂單厚度: >> 0.35, 訂單重: >> 50, 重量容許率(下限): >> 10, 重量容許率(上限): >> 10, 訂單寬度: >> 914, 鍍製方式: >> BC, 鋼捲內徑: >> 508, 鋼捲下限重: >> 7.5, 鋼捲上限重: >> 8.5, 壓花條件碼: >> -, 表面花紋: >> R, GL鋅花要求下限: >> D, GL鋅花要求上限: >> B, 綠色識別碼: >> R1, 印刷輥號: >> -, 產品代碼: >> CGL, 皮膜碼: >> -, 單位別: >> M, 油品種類: >> A, 塗油量: >> H, 包裝代碼: >> P7 , 保護膜碼: >> -, 客戶試片取樣型式: >> -, 調質碼: >> S, 套筒碼: >> N , 規格: >> G550, 製造標準: >> MS, 表面處理劑種類: >> Z, 表面處理劑塗佈量: >> Z, 伸長率測試: >> N, 硬度測試碼: >> N, 抗拉強度測試: >> N, 降伏強度測試: >> N, 厚度變異: >> 0, 修邊碼: >> Y, 重量碼: >> AW, 鍍層碼: >> AZ100, 20250826 17:09:15 (25008) 用途碼: GOC031 >> COG003, 訂單背面顏色(五碼): >> BW3KY, 背面漆膜厚: >> 12.5, 背面漆塗漆型式幾塗幾烤: >> 2, 訂單厚度: 0.35 >> 0.015, 訂單重: 50 >> 40, 訂單寬度: 914 >> 40.875, 鍍製方式: BC >> AC, 鋼捲下限重: 7.5 >> 2.75, 鋼捲上限重: 8.5 >> 4.54, GL鋅花要求下限: D >> , GL鋅花要求上限: B >> , 綠色識別碼: R1 >> -, 產品代碼: CGL >> PPGL, 單位別: M >> I, 油品種類: A >> Z, 塗油量: H >> Z, 包裝代碼: P7 >> E0 , 套筒碼: N >> C , 規格: G550 >> A792SSGR80, 製造標準: MS >> ASTM, 訂單正面顏色(五碼): >> SWS4Z, 正面漆膜厚: >> 25, 正面漆塗漆型式幾塗幾烤: >> 2, 鋼捲捲向: >> I, 鍍層碼: AZ100 >> AZ50, | F:保證1/2 ASTM 厚度公差
PPGL | 2509DCD002/001 | 1. 警告！本用途只適用於高鍍層AZ250以上。有疑問請洽TDCC (OFP00433)-{.不符.} 2. 【提醒】確認本印刷訂單是否需特殊處理 (OFP00563)-{.不符.} 3. 避免客戶下單用途別與色碼不符 (用途碼:CHA020, 正面色碼:NYS3XS 不符)(OFP00029)-{.不符.} | 1. 部分大陸料含B元素超過CNS規範管制，故請原料CNS規範之訂單不要配大陸料 (OFP00684)-{.不符.} | 1. 警告！本用途只適用於高鍍層AZ250以上。有疑問請洽TDCC (OFP00433)-{.不符.} 2. 提醒！孵蛋訂單鍍鋅套桶要加 "S" (OFP00559)-{.不符.} 3. 【提醒】確認本印刷訂單是否需特殊處理 (OFP00563)-{.不符.} 4. 部分大陸料含B元素超過CNS規範管制，故請原料CNS規範之訂單不要配大陸料 (OFP00684)-{.不符.} | 訂單:2509DCD002/001 CPL <生產備註> 事項如下 . 除HGI/ HGL 訂單邊緣不噴油. 其餘皆側緣噴油 (RMK00285) | 訂單:2509DCD002/001 CR1 無 <生產備註> 事項 | 訂單:2509DCD002/001 CR2 無 <生產備註> 事項 | 訂單:2509DCD002/001 CG1 <生產備註> 事項如下 . 1.板形：依TSD鍍鋅板形規格要求。 (RMK00525) . 2.鍍鋅板面品質要求：鍍鋅表面不可有鋅痕,妊娠紋,壓痕,凹陷及刮痕等(同PCM產品之外觀要求)。 (RMK00525) . 3.出口請加鋼套桶(S)，收捲時請避免鋼套桶突出，以利後續熱處理製程作業。 (RMK00525) . 【特殊處理鋼捲】出口請加鋼套桶(S)，收捲時請避免鋼套桶突出，以利後續熱處理製程作業。 (RMK00601) | 訂單:2509DCD002/001 CG2 <生產備註> 事項如下 . 1.板形：依TSD鍍鋅板形規格要求。 (RMK00525) . 2.鍍鋅板面品質要求：鍍鋅表面不可有鋅痕,妊娠紋,壓痕,凹陷及刮痕等(同PCM產品之外觀要求)。 (RMK00525) . 3.出口請加鋼套桶(S)，收捲時請避免鋼套桶突出，以利後續熱處理製程作業。 (RMK00525) . 【特殊處理鋼捲】出口請加鋼套桶(S)，收捲時請避免鋼套桶突出，以利後續熱處理製程作業。 (RMK00601) | 訂單:2509DCD002/001 CC1 <生產備註> 事項如下 . ★品檢注意！JIS&CNS 訂單必須每滿50噸一定要再做一次TEST (RMK00259) . 2015年發生過訴賠。請出口使用鋼套桶前請檢查焊接處，以免捲取後產生折痕 (RMK00381) . 1.第1Pass (RMK00525) . 1.1.線速85mpm，指定CC2生產, 前處理使用表調，只塗裝正面5μ，背面僅前處理不塗漆。 (RMK00525) . 1.2.正面底漆以R塗裝方式，不允許繩紋或塗佈不均..等塗裝缺陷。 (RMK00525) . 1.3.塗佈量請控制95~105%。 (RMK00525) . 1.4.第1Pass生產不用噴背標。★生產印刷第一PASS時，出口請收內捲★ (RMK00525) . 2.第2Pass (RMK00525) . 2.1.線速: 50mpm 印刷輥號: G34-C1300 (RMK00525) . 2.2.第2Pass生產，前處理不必塗裝。 (RMK00525) . 2.3.出口鋼捲請貼“禁止疊放”紅色標籤。收捲張力設定同rough matt。 (RMK00525) . 2.4.Base 2輥R塗裝，濾心50μ，稀釋Thinner為No.2B，粘度50±10”，PMT設定為232℃。 (RMK00525) . 2.5.Printer (Head 1 + Head 3) 2輥印刷砂岩石紋圖案 (NYT37S)。 (RMK00525) . 2.6.Printer 生產時需開熱風。 (RMK00525) . 2.7.Printer Head 4 塗裝KP 1E6172，PMT設定為232℃。 (RMK00525) . 2.8.1E6172 Clear有含骨材，塗裝黏度：先以原液塗裝視塗裝板面狀況作調整。 (RMK00525) . 2.9.Clear稀釋Thinner為No.2B，濾心125μ。 (RMK00525) . 1.第1Pass (RMK00595) . 1.1.線速85mpm，只塗裝正面5μ，背面僅前處理不塗漆。 (RMK00595) . 1.2.正面底漆以R塗裝方式，不允許繩紋或塗佈不均..等塗裝缺陷。 (RMK00595) . 1.3.塗佈量請控制95~105%。 (RMK00595) . 1.4.第1Pass生產不用噴背標。 (RMK00595) . 1.5.★生產印刷第一PASS時，出口請收內捲★ (RMK00595) | 訂單:2509DCD002/001 CC2 <生產備註> 事項如下 . ★品檢注意！JIS&CNS 訂單必須每滿50噸一定要再做一次TEST (RMK00259) . 2015年發生過訴賠。請出口使用鋼套桶前請檢查焊接處，以免捲取後產生折痕 (RMK00381) . 1.第1Pass (RMK00525) . 1.1.線速85mpm，指定CC2生產, 前處理使用表調，只塗裝正面5μ，背面僅前處理不塗漆。 (RMK00525) . 1.2.正面底漆以R塗裝方式，不允許繩紋或塗佈不均..等塗裝缺陷。 (RMK00525) . 1.3.塗佈量請控制95~105%。 (RMK00525) . 1.4.第1Pass生產不用噴背標。★生產印刷第一PASS時，出口請收內捲★ (RMK00525) . 2.第2Pass (RMK00525) . 2.1.線速: 50mpm 印刷輥號: G34-C1300 (RMK00525) . 2.2.第2Pass生產，前處理不必塗裝。 (RMK00525) . 2.3.出口鋼捲請貼“禁止疊放”紅色標籤。收捲張力設定同rough matt。 (RMK00525) . 2.4.Base 2輥R塗裝，濾心50μ，稀釋Thinner為No.2B，粘度50±10”，PMT設定為232℃。 (RMK00525) . 2.5.Printer (Head 1 + Head 3) 2輥印刷砂岩石紋圖案 (NYT37S)。 (RMK00525) . 2.6.Printer 生產時需開熱風。 (RMK00525) . 2.7.Printer Head 4 塗裝KP 1E6172，PMT設定為232℃。 (RMK00525) . 2.8.1E6172 Clear有含骨材，塗裝黏度：先以原液塗裝視塗裝板面狀況作調整。 (RMK00525) . 2.9.Clear稀釋Thinner為No.2B，濾心125μ。 (RMK00525) . 1.第1Pass (RMK00595) . 1.1.線速85mpm，只塗裝正面5μ，背面僅前處理不塗漆。 (RMK00595) . 1.2.正面底漆以R塗裝方式，不允許繩紋或塗佈不均..等塗裝缺陷。 (RMK00595) . 1.3.塗佈量請控制95~105%。 (RMK00595) . 1.4.第1Pass生產不用噴背標。 (RMK00595) . 1.5.★生產印刷第一PASS時，出口請收內捲★ (RMK00595) | 訂單:2509DCD002/001 RCL 無 <生產備註> 事項 | 訂單:2509DCD002/001 CCPK 無 <生產備註> 事項 | 訂單:2509DCD002/001 CGQC <品檢備註> 事項如下 . 1.板形：依TSD鍍鋅板形規格要求。 (RMK00525) . 2.鍍鋅板面品質要求：鍍鋅表面不可有鋅痕,妊娠紋,壓痕,凹陷及刮痕等(同PCM產品之外觀要求)。 (RMK00525) . 3.出口請加鋼套桶(S)，收捲時請避免鋼套桶突出，以利後續熱處理製程作業。 (RMK00525) . 【特殊處理鋼捲】出口請加鋼套桶(S)，收捲時請避免鋼套桶突出，以利後續熱處理製程作業。 (RMK00601) | 訂單:2509DCD002/001 CCQC <品檢備註> 事項如下 . ★品檢注意！JIS&CNS 訂單必須每滿50噸一定要再做一次TEST (RMK00259) . 1.第1Pass (RMK00525) . 1.1.線速85mpm，指定CC2生產, 前處理使用表調，只塗裝正面5μ，背面僅前處理不塗漆。 (RMK00525) . 1.2.正面底漆以R塗裝方式，不允許繩紋或塗佈不均..等塗裝缺陷。 (RMK00525) . 1.3.塗佈量請控制95~105%。 (RMK00525) . 1.4.第1Pass生產不用噴背標。★生產印刷第一PASS時，出口請收內捲★ (RMK00525) . 2.第2Pass (RMK00525) . 2.1.線速: 50mpm 印刷輥號: G34-C1300 (RMK00525) . 2.2.第2Pass生產，前處理不必塗裝。 (RMK00525) . 2.3.出口鋼捲請貼“禁止疊放”紅色標籤。收捲張力設定同rough matt。 (RMK00525) . 2.4.Base 2輥R塗裝，濾心50μ，稀釋Thinner為No.2B，粘度50±10”，PMT設定為232℃。 (RMK00525) . 2.5.Printer (Head 1 + Head 3) 2輥印刷砂岩石紋圖案 (NYT37S)。 (RMK00525) . 2.6.Printer 生產時需開熱風。 (RMK00525) . 2.7.Printer Head 4 塗裝KP 1E6172，PMT設定為232℃。 (RMK00525) . 2.8.1E6172 Clear有含骨材，塗裝黏度：先以原液塗裝視塗裝板面狀況作調整。 (RMK00525) . 2.9.Clear稀釋Thinner為No.2B，濾心125μ。 (RMK00525) . 1.第1Pass (RMK00595) . 1.1.線速85mpm，只塗裝正面5μ，背面僅前處理不塗漆。 (RMK00595) . 1.2.正面底漆以R塗裝方式，不允許繩紋或塗佈不均..等塗裝缺陷。 (RMK00595) . 1.3.塗佈量請控制95~105%。 (RMK00595) . 1.4.第1Pass生產不用噴背標。 (RMK00595) . 1.5.★生產印刷第一PASS時，出口請收內捲★ (RMK00595) | 訂單:2509DCD002/001 TOL 無 <生產備註> 事項 |  | 訂單 2509DCD002/001 修改記錄如下: 20250901 13:16:07 (25028) 退火碼: >> S1, 用途碼: >> COA020, 背面標示: >> C811, 訂單背面顏色(五碼): >> BW73X, 背面漆膜厚: >> 15, 背面漆塗漆型式幾塗幾烤: >> 2, 鉻酸鹽: >> Z, 訂單厚度: >> 0.326, 訂單重: >> 30, 重量容許率(下限): >> 10, 重量容許率(上限): >> 10, 訂單寬度: >> 1010, 鍍製方式: >> BC, 鋼捲內徑: >> 508, 鋼捲下限重: >> 3, 鋼捲上限重: >> 5, 壓花條件碼: >> -, 表面花紋: >> R, GL鋅花要求下限: >> 0, GL鋅花要求上限: >> 0, 綠色識別碼: >> -, 印刷輥號: >> G34-C1300, 產品代碼: >> PPGL, 皮膜碼: >> -, 單位別: >> M, 油品種類: >> Z, 塗油量: >> Z, 包裝代碼: >> D2 , 保護膜碼: >> -, 客戶試片取樣型式: >> -, 調質碼: >> S, 套筒碼: >> S , 規格: >> CGLCC-20, 製造標準: >> CNS, 表面處理劑種類: >> Z, 表面處理劑塗佈量: >> Z, 伸長率測試: >> N, 硬度測試碼: >> N, 抗拉強度測試: >> N, 降伏強度測試: >> N, 厚度變異: >> 0, 訂單正面顏色(五碼): >> NYS3X, 正面漆膜厚: >> NOM, 正面漆塗漆型式幾塗幾烤: >> 2, 修邊碼: >> Y, 重量碼: >> AW, 鋼捲捲向: >> I, 鍍層碼: >> AZ150, 20250905 13:59:26 (97001) 用途碼: COA020 >> CHA020, | *: | [訂單訊息通知] 2025/09/02 下午 02:25:40 *** (秦大維 >> 通知 >> HanYu Chen) 訊息 : 依歷史訂單用途應該要有特殊處理
PPGL | 2509DCD002/002 |  | 1. 部分大陸料含B元素超過CNS規範管制，故請原料CNS規範之訂單不要配大陸料 (OFP00684)-{.不符.} | 1. 訂單若有厚度變異，冷軋厚度公差比照烤漆計算公式 , 但最小為 1/2 公差做設定 (OFP00254)-{.不符.} 2. "偏薄要求訂單" 鍍後厚度減 鍍後厚度下限需大於 0.02 MM,以免發生厚度不足狀況 (OFP00369)-{.不符.} 3. 部分大陸料含B元素超過CNS規範管制，故請原料CNS規範之訂單不要配大陸料 (OFP00684)-{.不符.} | 訂單:2509DCD002/002 CPL <生產備註> 事項如下 . 除HGI/ HGL 訂單邊緣不噴油. 其餘皆側緣噴油 (RMK00285) | 訂單:2509DCD002/002 CR1 無 <生產備註> 事項 | 訂單:2509DCD002/002 CR2 無 <生產備註> 事項 | 訂單:2509DCD002/002 CG1 無 <生產備註> 事項 | 訂單:2509DCD002/002 CG2 無 <生產備註> 事項 | 訂單:2509DCD002/002 CC1 <生產備註> 事項如下 . ★品檢注意！JIS&CNS 訂單必須每滿50噸一定要再做一次TEST (RMK00259) . 【品檢】 第一PASS(只塗底漆)仍需作外觀板面檢驗, 若發現缺陷以８８Ｂ處置作暫留 (RMK00345) . 【品檢】測試時依Base色差值管制, 超出管制值時,若TSD2 或 TDCC判定要生產, 請在測試及外觀報表簽名 (RMK00345) . 【品檢】 測試時最後成品要不要生產由 TSD2決定 (RMK00345) . 【品檢】正式生產後, 請保留第二分切試片，簽名當作此生產批對色板, 並請留意同批目視無明顯色差。 (RMK00345) . 【品檢】每一分切留30cm*全寬試片1片裁成A4一片 TO 業務 (RMK00345) . 2015年發生過訴賠。請出口使用鋼套桶前請檢查焊接處，以免捲取後產生折痕 (RMK00381) . 2.第2Pass (RMK00437) . 2.1.線速: 60mpm 印刷輥號: F14-C1300 (RMK00437) . 2.2.第2Pass生產，前處理不必塗裝。 (RMK00437) . 2.3.出口鋼捲請貼“禁止疊放”紅色標籤。收捲張力設定同rough matt。 (RMK00437) . 2.4.Base 2輥R塗裝，濾心50μ，稀釋Thinner為No.2B，粘度50±10”，PMT設定為232℃。 (RMK00437) . 2.5.Printer Head 2 印刷紅豆杉木紋圖案 (NBT34S)。 (RMK00437) . 2.6.Printer Head 4 塗裝KP 1E6172 Clear，PMT設定為232℃。 (RMK00437) . 2.7.Clear有含骨材，塗裝黏度：先以原液塗裝，視塗裝板面狀況作調整。 (RMK00437) . 2.8.Clear稀釋Thinner為No.2B，濾心125μ。 (RMK00437) . 2.9.PS. 2016/09月起紅豆杉切換Clear（原光澤25度1ED062改為光澤10度1E6172） (RMK00437) . 1.第1Pass (RMK00595) . 1.1.線速85mpm，只塗裝正面5μ，背面僅前處理不塗漆。 (RMK00595) . 1.2.正面底漆以R塗裝方式，不允許繩紋或塗佈不均..等塗裝缺陷。 (RMK00595) . 1.3.塗佈量請控制95~105%。 (RMK00595) . 1.4.第1Pass生產不用噴背標。 (RMK00595) . 1.5.★生產印刷第一PASS時，出口請收內捲★ (RMK00595) | 訂單:2509DCD002/002 CC2 <生產備註> 事項如下 . ★品檢注意！JIS&CNS 訂單必須每滿50噸一定要再做一次TEST (RMK00259) . 【品檢】 第一PASS(只塗底漆)仍需作外觀板面檢驗, 若發現缺陷以８８Ｂ處置作暫留 (RMK00345) . 【品檢】測試時依Base色差值管制, 超出管制值時,若TSD2 或 TDCC判定要生產, 請在測試及外觀報表簽名 (RMK00345) . 【品檢】 測試時最後成品要不要生產由 TSD2決定 (RMK00345) . 【品檢】正式生產後, 請保留第二分切試片，簽名當作此生產批對色板, 並請留意同批目視無明顯色差。 (RMK00345) . 【品檢】每一分切留30cm*全寬試片1片裁成A4一片 TO 業務 (RMK00345) . 2015年發生過訴賠。請出口使用鋼套桶前請檢查焊接處，以免捲取後產生折痕 (RMK00381) . 2.第2Pass (RMK00437) . 2.1.線速: 60mpm 印刷輥號: F14-C1300 (RMK00437) . 2.2.第2Pass生產，前處理不必塗裝。 (RMK00437) . 2.3.出口鋼捲請貼“禁止疊放”紅色標籤。收捲張力設定同rough matt。 (RMK00437) . 2.4.Base 2輥R塗裝，濾心50μ，稀釋Thinner為No.2B，粘度50±10”，PMT設定為232℃。 (RMK00437) . 2.5.Printer Head 2 印刷紅豆杉木紋圖案 (NBT34S)。 (RMK00437) . 2.6.Printer Head 4 塗裝KP 1E6172 Clear，PMT設定為232℃。 (RMK00437) . 2.7.Clear有含骨材，塗裝黏度：先以原液塗裝，視塗裝板面狀況作調整。 (RMK00437) . 2.8.Clear稀釋Thinner為No.2B，濾心125μ。 (RMK00437) . 2.9.PS. 2016/09月起紅豆杉切換Clear（原光澤25度1ED062改為光澤10度1E6172） (RMK00437) . 1.第1Pass (RMK00595) . 1.1.線速85mpm，只塗裝正面5μ，背面僅前處理不塗漆。 (RMK00595) . 1.2.正面底漆以R塗裝方式，不允許繩紋或塗佈不均..等塗裝缺陷。 (RMK00595) . 1.3.塗佈量請控制95~105%。 (RMK00595) . 1.4.第1Pass生產不用噴背標。 (RMK00595) . 1.5.★生產印刷第一PASS時，出口請收內捲★ (RMK00595) | 訂單:2509DCD002/002 RCL 無 <生產備註> 事項 | 訂單:2509DCD002/002 CCPK 無 <生產備註> 事項 | 訂單:2509DCD002/002 CGQC 無 <品檢備註> 事項 | 訂單:2509DCD002/002 CCQC <品檢備註> 事項如下 . ★品檢注意！JIS&CNS 訂單必須每滿50噸一定要再做一次TEST (RMK00259) . 【品檢】 第一PASS(只塗底漆)仍需作外觀板面檢驗, 若發現缺陷以８８Ｂ處置作暫留 (RMK00345) . 【品檢】測試時依Base色差值管制, 超出管制值時,若TSD2 或 TDCC判定要生產, 請在測試及外觀報表簽名 (RMK00345) . 【品檢】 測試時最後成品要不要生產由 TSD2決定 (RMK00345) . 【品檢】正式生產後, 請保留第二分切試片，簽名當作此生產批對色板, 並請留意同批目視無明顯色差。 (RMK00345) . 【品檢】每一分切留30cm*全寬試片1片裁成A4一片 TO 業務 (RMK00345) . 2.第2Pass (RMK00437) . 2.1.線速: 60mpm 印刷輥號: F14-C1300 (RMK00437) . 2.2.第2Pass生產，前處理不必塗裝。 (RMK00437) . 2.3.出口鋼捲請貼“禁止疊放”紅色標籤。收捲張力設定同rough matt。 (RMK00437) . 2.4.Base 2輥R塗裝，濾心50μ，稀釋Thinner為No.2B，粘度50±10”，PMT設定為232℃。 (RMK00437) . 2.5.Printer Head 2 印刷紅豆杉木紋圖案 (NBT34S)。 (RMK00437) . 2.6.Printer Head 4 塗裝KP 1E6172 Clear，PMT設定為232℃。 (RMK00437) . 2.7.Clear有含骨材，塗裝黏度：先以原液塗裝，視塗裝板面狀況作調整。 (RMK00437) . 2.8.Clear稀釋Thinner為No.2B，濾心125μ。 (RMK00437) . 2.9.PS. 2016/09月起紅豆杉切換Clear（原光澤25度1ED062改為光澤10度1E6172） (RMK00437) . 1.第1Pass (RMK00595) . 1.1.線速85mpm，只塗裝正面5μ，背面僅前處理不塗漆。 (RMK00595) . 1.2.正面底漆以R塗裝方式，不允許繩紋或塗佈不均..等塗裝缺陷。 (RMK00595) . 1.3.塗佈量請控制95~105%。 (RMK00595) . 1.4.第1Pass生產不用噴背標。 (RMK00595) . 1.5.★生產印刷第一PASS時，出口請收內捲★ (RMK00595) | 訂單:2509DCD002/002 TOL 無 <生產備註> 事項 |  | 訂單 2509DCD002/002 修改記錄如下: 20250901 13:16:12 (25028) 退火碼: >> S1, 用途碼: >> COA020, 背面標示: >> C811, 訂單背面顏色(五碼): >> BW73X, 背面漆膜厚: >> 15, 背面漆塗漆型式幾塗幾烤: >> 2, 鉻酸鹽: >> Z, 訂單厚度: >> 0.35, 訂單重: >> 15, 重量容許率(下限): >> 10, 重量容許率(上限): >> 10, 訂單寬度: >> 914, 鍍製方式: >> BC, 鋼捲內徑: >> 508, 鋼捲下限重: >> 3, 鋼捲上限重: >> 5, 壓花條件碼: >> -, 表面花紋: >> R, GL鋅花要求下限: >> 0, GL鋅花要求上限: >> 0, 綠色識別碼: >> -, 印刷輥號: >> F14-C1300, 產品代碼: >> PPGL, 皮膜碼: >> -, 單位別: >> M, 油品種類: >> Z, 塗油量: >> Z, 包裝代碼: >> D2 , 保護膜碼: >> -, 客戶試片取樣型式: >> -, 調質碼: >> S, 套筒碼: >> S , 規格: >> CGLCC-20, 製造標準: >> CNS, 表面處理劑種類: >> Z, 表面處理劑塗佈量: >> Z, 伸長率測試: >> N, 硬度測試碼: >> N, 抗拉強度測試: >> N, 降伏強度測試: >> N, 厚度變異: >> -1.6, 訂單正面顏色(五碼): >> NBW3T, 正面漆膜厚: >> NOM, 正面漆塗漆型式幾塗幾烤: >> 2, 修邊碼: >> Y, 重量碼: >> AW, 鋼捲捲向: >> I, 鍍層碼: >> AZ150, 20250905 13:59:28 (97001) 用途碼: COA020 >> CHA020, 20250905 14:01:01 (97001) 用途碼: CHA020 >> COA020, 20250924 15:31:22 (22030) 訂單重: 15 >> 5, | H:厚度偏薄
PPGL | 2509DCD002/003 |  | 1. 部分大陸料含B元素超過CNS規範管制，故請原料CNS規範之訂單不要配大陸料 (OFP00684)-{.不符.} | 1. 訂單若有厚度變異，冷軋厚度公差比照烤漆計算公式 , 但最小為 1/2 公差做設定 (OFP00254)-{.不符.} 2. "偏薄要求訂單" 鍍後厚度減 鍍後厚度下限需大於 0.02 MM,以免發生厚度不足狀況 (OFP00369)-{.不符.} 3. 部分大陸料含B元素超過CNS規範管制，故請原料CNS規範之訂單不要配大陸料 (OFP00684)-{.不符.} | 訂單:2509DCD002/003 CPL <生產備註> 事項如下 . 除HGI/ HGL 訂單邊緣不噴油. 其餘皆側緣噴油 (RMK00285) | 訂單:2509DCD002/003 CR1 無 <生產備註> 事項 | 訂單:2509DCD002/003 CR2 無 <生產備註> 事項 | 訂單:2509DCD002/003 CG1 無 <生產備註> 事項 | 訂單:2509DCD002/003 CG2 無 <生產備註> 事項 | 訂單:2509DCD002/003 CC1 <生產備註> 事項如下 . ★品檢注意！JIS&CNS 訂單必須每滿50噸一定要再做一次TEST (RMK00259) . 【品檢】 第一PASS(只塗底漆)仍需作外觀板面檢驗, 若發現缺陷以８８Ｂ處置作暫留 (RMK00345) . 【品檢】測試時依Base色差值管制, 超出管制值時,若TSD2 或 TDCC判定要生產, 請在測試及外觀報表簽名 (RMK00345) . 【品檢】 測試時最後成品要不要生產由 TSD2決定 (RMK00345) . 【品檢】正式生產後, 請保留第二分切試片，簽名當作此生產批對色板, 並請留意同批目視無明顯色差。 (RMK00345) . 【品檢】每一分切留30cm*全寬試片1片裁成A4一片 TO 業務 (RMK00345) . 2015年發生過訴賠。請出口使用鋼套桶前請檢查焊接處，以免捲取後產生折痕 (RMK00381) . 2.第2Pass (RMK00436) . 2.1.線速: 60mpm 印刷輥號: F24-C1300 (RMK00436) . 2.3.第2Pass生產，前處理不必塗裝。 (RMK00436) . 2.4.出口鋼捲請貼“禁止疊放”紅色標籤。收捲張力設定同rough matt。 (RMK00436) . 2.5.Base 2輥R塗裝，濾心50μ，稀釋Thinner為No.2B，粘度50±10”，PMT設定為232℃。 (RMK00436) . 2.6.Printer Head 2 印刷松木紋圖案 (NBT77S)。 (RMK00436) . 2.7.Printer Head 4 塗裝1E6172，PMT設定為232℃。 (RMK00436) . 2.8.1E6172 Clear有含骨材，塗裝黏度：先以原液塗裝視塗裝板面狀況作調整。 (RMK00436) . 2.9.Clear稀釋Thinner為No.2B，濾心125μ。 (RMK00436) . 1.第1Pass (RMK00595) . 1.1.線速85mpm，只塗裝正面5μ，背面僅前處理不塗漆。 (RMK00595) . 1.2.正面底漆以R塗裝方式，不允許繩紋或塗佈不均..等塗裝缺陷。 (RMK00595) . 1.3.塗佈量請控制95~105%。 (RMK00595) . 1.4.第1Pass生產不用噴背標。 (RMK00595) . 1.5.★生產印刷第一PASS時，出口請收內捲★ (RMK00595) | 訂單:2509DCD002/003 CC2 <生產備註> 事項如下 . ★品檢注意！JIS&CNS 訂單必須每滿50噸一定要再做一次TEST (RMK00259) . 【品檢】 第一PASS(只塗底漆)仍需作外觀板面檢驗, 若發現缺陷以８８Ｂ處置作暫留 (RMK00345) . 【品檢】測試時依Base色差值管制, 超出管制值時,若TSD2 或 TDCC判定要生產, 請在測試及外觀報表簽名 (RMK00345) . 【品檢】 測試時最後成品要不要生產由 TSD2決定 (RMK00345) . 【品檢】正式生產後, 請保留第二分切試片，簽名當作此生產批對色板, 並請留意同批目視無明顯色差。 (RMK00345) . 【品檢】每一分切留30cm*全寬試片1片裁成A4一片 TO 業務 (RMK00345) . 2015年發生過訴賠。請出口使用鋼套桶前請檢查焊接處，以免捲取後產生折痕 (RMK00381) . 2.第2Pass (RMK00436) . 2.1.線速: 60mpm 印刷輥號: F24-C1300 (RMK00436) . 2.3.第2Pass生產，前處理不必塗裝。 (RMK00436) . 2.4.出口鋼捲請貼“禁止疊放”紅色標籤。收捲張力設定同rough matt。 (RMK00436) . 2.5.Base 2輥R塗裝，濾心50μ，稀釋Thinner為No.2B，粘度50±10”，PMT設定為232℃。 (RMK00436) . 2.6.Printer Head 2 印刷松木紋圖案 (NBT77S)。 (RMK00436) . 2.7.Printer Head 4 塗裝1E6172，PMT設定為232℃。 (RMK00436) . 2.8.1E6172 Clear有含骨材，塗裝黏度：先以原液塗裝視塗裝板面狀況作調整。 (RMK00436) . 2.9.Clear稀釋Thinner為No.2B，濾心125μ。 (RMK00436) . 1.第1Pass (RMK00595) . 1.1.線速85mpm，只塗裝正面5μ，背面僅前處理不塗漆。 (RMK00595) . 1.2.正面底漆以R塗裝方式，不允許繩紋或塗佈不均..等塗裝缺陷。 (RMK00595) . 1.3.塗佈量請控制95~105%。 (RMK00595) . 1.4.第1Pass生產不用噴背標。 (RMK00595) . 1.5.★生產印刷第一PASS時，出口請收內捲★ (RMK00595) | 訂單:2509DCD002/003 RCL 無 <生產備註> 事項 | 訂單:2509DCD002/003 CCPK 無 <生產備註> 事項 | 訂單:2509DCD002/003 CGQC 無 <品檢備註> 事項 | 訂單:2509DCD002/003 CCQC <品檢備註> 事項如下 . ★品檢注意！JIS&CNS 訂單必須每滿50噸一定要再做一次TEST (RMK00259) . 【品檢】 第一PASS(只塗底漆)仍需作外觀板面檢驗, 若發現缺陷以８８Ｂ處置作暫留 (RMK00345) . 【品檢】測試時依Base色差值管制, 超出管制值時,若TSD2 或 TDCC判定要生產, 請在測試及外觀報表簽名 (RMK00345) . 【品檢】 測試時最後成品要不要生產由 TSD2決定 (RMK00345) . 【品檢】正式生產後, 請保留第二分切試片，簽名當作此生產批對色板, 並請留意同批目視無明顯色差。 (RMK00345) . 【品檢】每一分切留30cm*全寬試片1片裁成A4一片 TO 業務 (RMK00345) . 2.第2Pass (RMK00436) . 2.1.線速: 60mpm 印刷輥號: F24-C1300 (RMK00436) . 2.3.第2Pass生產，前處理不必塗裝。 (RMK00436) . 2.4.出口鋼捲請貼“禁止疊放”紅色標籤。收捲張力設定同rough matt。 (RMK00436) . 2.5.Base 2輥R塗裝，濾心50μ，稀釋Thinner為No.2B，粘度50±10”，PMT設定為232℃。 (RMK00436) . 2.6.Printer Head 2 印刷松木紋圖案 (NBT77S)。 (RMK00436) . 2.7.Printer Head 4 塗裝1E6172，PMT設定為232℃。 (RMK00436) . 2.8.1E6172 Clear有含骨材，塗裝黏度：先以原液塗裝視塗裝板面狀況作調整。 (RMK00436) . 2.9.Clear稀釋Thinner為No.2B，濾心125μ。 (RMK00436) . 1.第1Pass (RMK00595) . 1.1.線速85mpm，只塗裝正面5μ，背面僅前處理不塗漆。 (RMK00595) . 1.2.正面底漆以R塗裝方式，不允許繩紋或塗佈不均..等塗裝缺陷。 (RMK00595) . 1.3.塗佈量請控制95~105%。 (RMK00595) . 1.4.第1Pass生產不用噴背標。 (RMK00595) . 1.5.★生產印刷第一PASS時，出口請收內捲★ (RMK00595) | 訂單:2509DCD002/003 TOL 無 <生產備註> 事項 |  | 訂單 2509DCD002/003 修改記錄如下: 20250924 15:31:24 (22030) 退火碼: >> S1, 用途碼: >> COA020, 背面標示: >> C811, 訂單背面顏色(五碼): >> BW73X, 背面漆膜厚: >> 15, 背面漆塗漆型式幾塗幾烤: >> 2, 鉻酸鹽: >> Z, 訂單厚度: >> 0.35, 訂單重: >> 5, 重量容許率(下限): >> 10, 重量容許率(上限): >> 10, 訂單寬度: >> 914, 鍍製方式: >> BC, 鋼捲內徑: >> 508, 鋼捲下限重: >> 3, 鋼捲上限重: >> 5, 壓花條件碼: >> -, 表面花紋: >> R, 綠色識別碼: >> -, 印刷輥號: >> F24-C1300, 產品代碼: >> PPGL, 皮膜碼: >> -, 單位別: >> M, 油品種類: >> Z, 塗油量: >> Z, 包裝代碼: >> D2 , 保護膜碼: >> -, 客戶試片取樣數量: >> 0, 客戶試片取樣型式: >> -, 調質碼: >> S, 套筒碼: >> S , 規格: >> CGLCC-20, 製造標準: >> CNS, 表面處理劑種類: >> Z, 表面處理劑塗佈量: >> Z, 伸長率測試: >> N, 硬度測試碼: >> N, 抗拉強度測試: >> N, 降伏強度測試: >> N, 厚度變異: >> -1.6, 訂單正面顏色(五碼): >> NBW3Y, 正面漆膜厚: >> NOM, 正面漆塗漆型式幾塗幾烤: >> 2, 修邊碼: >> Y, 重量碼: >> AW, 鋼捲捲向: >> I, 鍍層碼: >> AZ150, | H:厚度偏薄
PPGL | 2509DCD002/004 |  | 1. 部分大陸料含B元素超過CNS規範管制，故請原料CNS規範之訂單不要配大陸料 (OFP00684)-{.不符.} | 1. 訂單若有厚度變異，冷軋厚度公差比照烤漆計算公式 , 但最小為 1/2 公差做設定 (OFP00254)-{.不符.} 2. 高光新增備註（適用非直立式包裝）：請出口每顆鋼捲貼紅色 " 禁止疊放 " 貼紙，如果有套桶S最多2層 (OFP00366)-{.不符.} 3. "偏薄要求訂單" 鍍後厚度減 鍍後厚度下限需大於 0.02 MM,以免發生厚度不足狀況 (OFP00369)-{.不符.} 4. 部分大陸料含B元素超過CNS規範管制，故請原料CNS規範之訂單不要配大陸料 (OFP00684)-{.不符.} | 訂單:2509DCD002/004 CPL <生產備註> 事項如下 . 除HGI/ HGL 訂單邊緣不噴油. 其餘皆側緣噴油 (RMK00285) | 訂單:2509DCD002/004 CR1 無 <生產備註> 事項 | 訂單:2509DCD002/004 CR2 無 <生產備註> 事項 | 訂單:2509DCD002/004 CG1 無 <生產備註> 事項 | 訂單:2509DCD002/004 CG2 無 <生產備註> 事項 | 訂單:2509DCD002/004 CC1 <生產備註> 事項如下 . ★品檢注意！JIS&CNS 訂單必須每滿50噸一定要再做一次TEST (RMK00259) . 【品檢】 第一PASS(只塗底漆)仍需作外觀板面檢驗, 若發現缺陷以８８Ｂ處置作暫留 (RMK00345) . 【品檢】測試時依Base色差值管制, 超出管制值時,若TSD2 或 TDCC判定要生產, 請在測試及外觀報表簽名 (RMK00345) . 【品檢】 測試時最後成品要不要生產由 TSD2決定 (RMK00345) . 【品檢】正式生產後, 請保留第二分切試片，簽名當作此生產批對色板, 並請留意同批目視無明顯色差。 (RMK00345) . 【品檢】每一分切留30cm*全寬試片1片裁成A4一片 TO 業務 (RMK00345) . 2015年發生過訴賠。請出口使用鋼套桶前請檢查焊接處，以免捲取後產生折痕 (RMK00381) . 2.第2Pass (RMK00439) . 2.1.線速: 60mpm 印刷輥號: G04-C1300 (RMK00439) . 2.2.第2Pass生產，前處理不必塗裝。 (RMK00439) . 2.3.出口鋼捲請貼“禁止疊放”紅色標籤。收捲張力設定同rough matt。 (RMK00439) . 2.4.Base 2輥R塗裝，濾心50μ，稀釋Thinner為No.2B，粘度50±10”，PMT設定為232℃。 (RMK00439) . 2.5.Printer Head 1 大理石紋圖案 (NWT11S)。 (RMK00439) . 2.6.Printer Head 4 塗裝KP 1E6312 Clear，PMT設定為232℃。 (RMK00439) . 2.7.Clear不含骨材，濾心50μ，塗裝黏度先原液塗裝視塗裝板面狀況作調整，若繩紋明顯可嘗試將黏度降至100秒。 (RMK00439) . 2.8.Clear稀釋Thinner為No.2B。 (RMK00439) . 【抽氣量】白色系在CC1生產時,FINISH抽氣量請設定250,如生產中發生色差b值異常升高,請股長再加大抽氣量因應 (RMK00560) . 1.第1Pass (RMK00595) . 1.1.線速85mpm，只塗裝正面5μ，背面僅前處理不塗漆。 (RMK00595) . 1.2.正面底漆以R塗裝方式，不允許繩紋或塗佈不均..等塗裝缺陷。 (RMK00595) . 1.3.塗佈量請控制95~105%。 (RMK00595) . 1.4.第1Pass生產不用噴背標。 (RMK00595) . 1.5.★生產印刷第一PASS時，出口請收內捲★ (RMK00595) . 【疊放】出口每顆鋼捲貼紅色 " 禁止疊放 " 貼紙，如果有套桶S最多2層 (RMK00732) | 訂單:2509DCD002/004 CC2 <生產備註> 事項如下 . ★品檢注意！JIS&CNS 訂單必須每滿50噸一定要再做一次TEST (RMK00259) . 【品檢】 第一PASS(只塗底漆)仍需作外觀板面檢驗, 若發現缺陷以８８Ｂ處置作暫留 (RMK00345) . 【品檢】測試時依Base色差值管制, 超出管制值時,若TSD2 或 TDCC判定要生產, 請在測試及外觀報表簽名 (RMK00345) . 【品檢】 測試時最後成品要不要生產由 TSD2決定 (RMK00345) . 【品檢】正式生產後, 請保留第二分切試片，簽名當作此生產批對色板, 並請留意同批目視無明顯色差。 (RMK00345) . 【品檢】每一分切留30cm*全寬試片1片裁成A4一片 TO 業務 (RMK00345) . 2015年發生過訴賠。請出口使用鋼套桶前請檢查焊接處，以免捲取後產生折痕 (RMK00381) . 2.第2Pass (RMK00439) . 2.1.線速: 60mpm 印刷輥號: G04-C1300 (RMK00439) . 2.2.第2Pass生產，前處理不必塗裝。 (RMK00439) . 2.3.出口鋼捲請貼“禁止疊放”紅色標籤。收捲張力設定同rough matt。 (RMK00439) . 2.4.Base 2輥R塗裝，濾心50μ，稀釋Thinner為No.2B，粘度50±10”，PMT設定為232℃。 (RMK00439) . 2.5.Printer Head 1 大理石紋圖案 (NWT11S)。 (RMK00439) . 2.6.Printer Head 4 塗裝KP 1E6312 Clear，PMT設定為232℃。 (RMK00439) . 2.7.Clear不含骨材，濾心50μ，塗裝黏度先原液塗裝視塗裝板面狀況作調整，若繩紋明顯可嘗試將黏度降至100秒。 (RMK00439) . 2.8.Clear稀釋Thinner為No.2B。 (RMK00439) . 【抽氣量】白色系在CC1生產時,FINISH抽氣量請設定250,如生產中發生色差b值異常升高,請股長再加大抽氣量因應 (RMK00560) . 1.第1Pass (RMK00595) . 1.1.線速85mpm，只塗裝正面5μ，背面僅前處理不塗漆。 (RMK00595) . 1.2.正面底漆以R塗裝方式，不允許繩紋或塗佈不均..等塗裝缺陷。 (RMK00595) . 1.3.塗佈量請控制95~105%。 (RMK00595) . 1.4.第1Pass生產不用噴背標。 (RMK00595) . 1.5.★生產印刷第一PASS時，出口請收內捲★ (RMK00595) . 【疊放】出口每顆鋼捲貼紅色 " 禁止疊放 " 貼紙，如果有套桶S最多2層 (RMK00732) | 訂單:2509DCD002/004 RCL 無 <生產備註> 事項 | 訂單:2509DCD002/004 CCPK 無 <生產備註> 事項 | 訂單:2509DCD002/004 CGQC 無 <品檢備註> 事項 | 訂單:2509DCD002/004 CCQC <品檢備註> 事項如下 . ★品檢注意！JIS&CNS 訂單必須每滿50噸一定要再做一次TEST (RMK00259) . 【品檢】 第一PASS(只塗底漆)仍需作外觀板面檢驗, 若發現缺陷以８８Ｂ處置作暫留 (RMK00345) . 【品檢】測試時依Base色差值管制, 超出管制值時,若TSD2 或 TDCC判定要生產, 請在測試及外觀報表簽名 (RMK00345) . 【品檢】 測試時最後成品要不要生產由 TSD2決定 (RMK00345) . 【品檢】正式生產後, 請保留第二分切試片，簽名當作此生產批對色板, 並請留意同批目視無明顯色差。 (RMK00345) . 【品檢】每一分切留30cm*全寬試片1片裁成A4一片 TO 業務 (RMK00345) . 2.第2Pass (RMK00439) . 2.1.線速: 60mpm 印刷輥號: G04-C1300 (RMK00439) . 2.2.第2Pass生產，前處理不必塗裝。 (RMK00439) . 2.3.出口鋼捲請貼“禁止疊放”紅色標籤。收捲張力設定同rough matt。 (RMK00439) . 2.4.Base 2輥R塗裝，濾心50μ，稀釋Thinner為No.2B，粘度50±10”，PMT設定為232℃。 (RMK00439) . 2.5.Printer Head 1 大理石紋圖案 (NWT11S)。 (RMK00439) . 2.6.Printer Head 4 塗裝KP 1E6312 Clear，PMT設定為232℃。 (RMK00439) . 2.7.Clear不含骨材，濾心50μ，塗裝黏度先原液塗裝視塗裝板面狀況作調整，若繩紋明顯可嘗試將黏度降至100秒。 (RMK00439) . 2.8.Clear稀釋Thinner為No.2B。 (RMK00439) . 1.第1Pass (RMK00595) . 1.1.線速85mpm，只塗裝正面5μ，背面僅前處理不塗漆。 (RMK00595) . 1.2.正面底漆以R塗裝方式，不允許繩紋或塗佈不均..等塗裝缺陷。 (RMK00595) . 1.3.塗佈量請控制95~105%。 (RMK00595) . 1.4.第1Pass生產不用噴背標。 (RMK00595) . 1.5.★生產印刷第一PASS時，出口請收內捲★ (RMK00595) | 訂單:2509DCD002/004 TOL 無 <生產備註> 事項 |  | 訂單 2509DCD002/004 修改記錄如下: 20250924 15:31:26 (22030) 退火碼: >> S1, 用途碼: >> COA020, 背面標示: >> C811, 訂單背面顏色(五碼): >> BW74X, 背面漆膜厚: >> 15, 背面漆塗漆型式幾塗幾烤: >> 2, 鉻酸鹽: >> Z, 訂單厚度: >> 0.35, 訂單重: >> 5, 重量容許率(下限): >> 10, 重量容許率(上限): >> 10, 訂單寬度: >> 914, 鍍製方式: >> BC, 鋼捲內徑: >> 508, 鋼捲下限重: >> 3, 鋼捲上限重: >> 5, 壓花條件碼: >> -, 表面花紋: >> R, 綠色識別碼: >> -, 印刷輥號: >> G04-C1300, 產品代碼: >> PPGL, 皮膜碼: >> -, 單位別: >> M, 油品種類: >> Z, 塗油量: >> Z, 包裝代碼: >> D2 , 保護膜碼: >> -, 客戶試片取樣數量: >> 0, 客戶試片取樣型式: >> -, 調質碼: >> S, 套筒碼: >> S , 規格: >> CGLCC-20, 製造標準: >> CNS, 表面處理劑種類: >> Z, 表面處理劑塗佈量: >> Z, 伸長率測試: >> N, 硬度測試碼: >> N, 抗拉強度測試: >> N, 降伏強度測試: >> N, 厚度變異: >> -1.6, 訂單正面顏色(五碼): >> NWS1Z, 正面漆膜厚: >> NOM, 正面漆塗漆型式幾塗幾烤: >> 2, 修邊碼: >> Y, 重量碼: >> AW, 鋼捲捲向: >> I, 鍍層碼: >> AZ150, | H:厚度偏薄
PPSUS | 2509DCD003/001 |  |  | 1. PPSUS&PPAL 單位長度(M/T)要自己算完後修改 SOP內容。RD洗衣機外殼用可用 -0.04～0 去算 (OFP00649)-{.不符.} | 訂單:2509DCD003/001 CPL 無 <生產備註> 事項 | 訂單:2509DCD003/001 CR1 無 <生產備註> 事項 | 訂單:2509DCD003/001 CR2 無 <生產備註> 事項 | 訂單:2509DCD003/001 CG1 無 <生產備註> 事項 | 訂單:2509DCD003/001 CG2 無 <生產備註> 事項 | 訂單:2509DCD003/001 CC1 <生產備註> 事項如下 . 【抽氣量】白色系在CC1生產時,FINISH抽氣量請設定250,如生產中發生色差b值異常升高,請股長再加大抽氣量因應 (RMK00560) . 1.入口板厚以平凸分釐卡量測,其W/D距板邊10mm處量測 (RMK00619) . 2.入口急峻度≦0.7%，毛邊(雙平頭分釐卡)≦30μm(一定要落實記錄，以作為品質追蹤依據) (RMK00619) . 3.出/入口鼓起≦0.5mm超出管制規格請TSD送RCL確認板形 (RMK00619) . 4.前處理皮膜Si=14±5 mg/m2於CC2品檢室Twin-X:NRC350-Si(SUS304)檢測 (RMK00619) . 5.其餘品質管制若無特別註明，則以對應的烤漆產品用途管制 (RMK00619) . 6.【捲取+套桶】出口一律 STAGGER 捲取，並使用比訂單寬度"加寬"的套桶（一般為"P"，超低光澤與印刷為"S"） (RMK00619) | 訂單:2509DCD003/001 CC2 <生產備註> 事項如下 . 【抽氣量】白色系在CC1生產時,FINISH抽氣量請設定250,如生產中發生色差b值異常升高,請股長再加大抽氣量因應 (RMK00560) . 1.入口板厚以平凸分釐卡量測,其W/D距板邊10mm處量測 (RMK00619) . 2.入口急峻度≦0.7%，毛邊(雙平頭分釐卡)≦30μm(一定要落實記錄，以作為品質追蹤依據) (RMK00619) . 3.出/入口鼓起≦0.5mm超出管制規格請TSD送RCL確認板形 (RMK00619) . 4.前處理皮膜Si=14±5 mg/m2於CC2品檢室Twin-X:NRC350-Si(SUS304)檢測 (RMK00619) . 5.其餘品質管制若無特別註明，則以對應的烤漆產品用途管制 (RMK00619) . 6.【捲取+套桶】出口一律 STAGGER 捲取，並使用比訂單寬度"加寬"的套桶（一般為"P"，超低光澤與印刷為"S"） (RMK00619) | 訂單:2509DCD003/001 RCL 無 <生產備註> 事項 | 訂單:2509DCD003/001 CCPK 無 <生產備註> 事項 | 訂單:2509DCD003/001 CGQC 無 <品檢備註> 事項 | 訂單:2509DCD003/001 CCQC <品檢備註> 事項如下 . 1.入口板厚以平凸分釐卡量測,其W/D距板邊10mm處量測 (RMK00619) . 2.入口急峻度≦0.7%，毛邊(雙平頭分釐卡)≦30μm(一定要落實記錄，以作為品質追蹤依據) (RMK00619) . 3.出/入口鼓起≦0.5mm超出管制規格請TSD送RCL確認板形 (RMK00619) . 4.前處理皮膜Si=14±5 mg/m2於CC2品檢室Twin-X:NRC350-Si(SUS304)檢測 (RMK00619) . 5.其餘品質管制若無特別註明，則以對應的烤漆產品用途管制 (RMK00619) . 6.【捲取+套桶】出口一律 STAGGER 捲取，並使用比訂單寬度"加寬"的套桶（一般為"P"，超低光澤與印刷為"S"） (RMK00619) | 訂單:2509DCD003/001 TOL 無 <生產備註> 事項 |  | 訂單 2509DCD003/001 修改記錄如下: 20250902 11:07:54 (22030) 退火碼: >> S1, 用途碼: >> CIA008, 背面標示: >> C989, 訂單背面顏色(五碼): >> BW73Y, 背面漆膜厚: >> 12.5, 背面漆塗漆型式幾塗幾烤: >> 2, 鉻酸鹽: >> Z, 訂單厚度: >> 0.46, 訂單重: >> 30, 重量容許率(下限): >> 10, 重量容許率(上限): >> 10, 訂單寬度: >> 914, 鍍製方式: >> BC, 鋼捲內徑: >> 508, 鋼捲下限重: >> 3, 鋼捲上限重: >> 5, 壓花條件碼: >> -, 表面花紋: >> -, 綠色識別碼: >> -, 印刷輥號: >> -, 產品代碼: >> PPSUS, 皮膜碼: >> -, 單位別: >> M, 油品種類: >> Z, 塗油量: >> Z, 包裝代碼: >> A3 , 保護膜碼: >> -, 客戶試片取樣型式: >> -, 調質碼: >> S, 套筒碼: >> P , 規格: >> CSUS304-20, 製造標準: >> SYSCO, 表面處理劑種類: >> Z, 表面處理劑塗佈量: >> Z, 伸長率測試: >> N, 硬度測試碼: >> N, 抗拉強度測試: >> N, 降伏強度測試: >> N, 訂單正面顏色(五碼): >> 1W080, 正面漆膜厚: >> 25, 正面漆塗漆型式幾塗幾烤: >> 2, 修邊碼: >> Y, 重量碼: >> AW, 鋼捲捲向: >> I, 鍍層碼: >> -, | *:
PPGL | 2509DCD004/001 |  | 1. 部分大陸料含B元素超過CNS規範管制，故請原料CNS規範之訂單不要配大陸料 (OFP00684)-{.不符.} | 1. 訂單若有厚度變異，冷軋厚度公差比照烤漆計算公式 , 但最小為 1/2 公差做設定 (OFP00254)-{.不符.} 2. "偏薄要求訂單" 鍍後厚度減 鍍後厚度下限需大於 0.02 MM,以免發生厚度不足狀況 (OFP00369)-{.不符.} 3. 部分大陸料含B元素超過CNS規範管制，故請原料CNS規範之訂單不要配大陸料 (OFP00684)-{.不符.} | 訂單:2509DCD004/001 CPL <生產備註> 事項如下 . 除HGI/ HGL 訂單邊緣不噴油. 其餘皆側緣噴油 (RMK00285) | 訂單:2509DCD004/001 CR1 <生產備註> 事項如下 . 完軋寬度超出管制值上限≦2mm時,冷軋繼續生產並填寫品質異常通報單給鍍鋅線,以便調整張力與板溫 (RMK00278) | 訂單:2509DCD004/001 CR2 <生產備註> 事項如下 . 完軋寬度超出管制值上限≦2mm時,冷軋繼續生產並填寫品質異常通報單給鍍鋅線,以便調整張力與板溫 (RMK00278) | 訂單:2509DCD004/001 CG1 <生產備註> 事項如下 . 平板類,鍍鋅生產時SKIN PASS & T/L 請依據鍍鋅標準規定生產 (RMK00100) . 鍍鋅表面不可有鋅痕、壓痕、凹陷、及刮傷 、應變痕等。 (RMK00100) . 出口鋼捲盤捲後目視不允許有鼓起. (RMK00100) | 訂單:2509DCD004/001 CG2 <生產備註> 事項如下 . 平板類,鍍鋅生產時SKIN PASS & T/L 請依據鍍鋅標準規定生產 (RMK00100) . 鍍鋅表面不可有鋅痕、壓痕、凹陷、及刮傷 、應變痕等。 (RMK00100) . 出口鋼捲盤捲後目視不允許有鼓起. (RMK00100) | 訂單:2509DCD004/001 CC1 <生產備註> 事項如下 . ★品檢注意！JIS&CNS 訂單必須每滿50噸一定要再做一次TEST (RMK00259) | 訂單:2509DCD004/001 CC2 <生產備註> 事項如下 . ★品檢注意！JIS&CNS 訂單必須每滿50噸一定要再做一次TEST (RMK00259) | 訂單:2509DCD004/001 RCL 無 <生產備註> 事項 | 訂單:2509DCD004/001 CCPK 無 <生產備註> 事項 | 訂單:2509DCD004/001 CGQC 無 <品檢備註> 事項 | 訂單:2509DCD004/001 CCQC <品檢備註> 事項如下 . ★品檢注意！JIS&CNS 訂單必須每滿50噸一定要再做一次TEST (RMK00259) | 訂單:2509DCD004/001 TOL 無 <生產備註> 事項 |  | 訂單 2509DCD004/001 修改記錄如下: 20250910 15:44:42 (93025) 退火碼: >> S1, 用途碼: >> CIA008, 背面標示: >> C814, 訂單背面顏色(五碼): >> BW73Y, 背面漆膜厚: >> 12.5, 背面漆塗漆型式幾塗幾烤: >> 2, 鉻酸鹽: >> Z, 訂單厚度: >> 0.52, 訂單重: >> 28, 重量容許率(下限): >> 10, 重量容許率(上限): >> 10, 訂單寬度: >> 914, 鍍製方式: >> AC, 鋼捲內徑: >> 508, 鋼捲下限重: >> 3, 鋼捲上限重: >> 5, 壓花條件碼: >> -, 表面花紋: >> R, GL鋅花要求下限: >> -, GL鋅花要求上限: >> -, 綠色識別碼: >> -, 印刷輥號: >> -, 產品代碼: >> PPGL, 皮膜碼: >> -, 單位別: >> M, 油品種類: >> Z, 塗油量: >> Z, 包裝代碼: >> D2 , 保護膜碼: >> -, 客戶試片取樣型式: >> -, 調質碼: >> S, 套筒碼: >> R , 規格: >> CGLC400-20, 製造標準: >> CNS, 表面處理劑種類: >> Z, 表面處理劑塗佈量: >> Z, 伸長率測試: >> N, 硬度測試碼: >> N, 抗拉強度測試: >> N, 降伏強度測試: >> N, 厚度變異: >> -1.4, 訂單正面顏色(五碼): >> SG680, 正面漆膜厚: >> 25, 正面漆塗漆型式幾塗幾烤: >> 2, 修邊碼: >> Y, 重量碼: >> AW, 鋼捲捲向: >> I, 鍍層碼: >> AZ150, | H:厚度偏薄
PPGL | 2509DCD004/002 |  | 1. 部分大陸料含B元素超過CNS規範管制，故請原料CNS規範之訂單不要配大陸料 (OFP00684)-{.不符.} | 1. 訂單若有厚度變異，冷軋厚度公差比照烤漆計算公式 , 但最小為 1/2 公差做設定 (OFP00254)-{.不符.} 2. "偏薄要求訂單" 鍍後厚度減 鍍後厚度下限需大於 0.02 MM,以免發生厚度不足狀況 (OFP00369)-{.不符.} 3. 部分大陸料含B元素超過CNS規範管制，故請原料CNS規範之訂單不要配大陸料 (OFP00684)-{.不符.} | 訂單:2509DCD004/002 CPL <生產備註> 事項如下 . 除HGI/ HGL 訂單邊緣不噴油. 其餘皆側緣噴油 (RMK00285) | 訂單:2509DCD004/002 CR1 <生產備註> 事項如下 . 完軋寬度超出管制值上限≦2mm時,冷軋繼續生產並填寫品質異常通報單給鍍鋅線,以便調整張力與板溫 (RMK00278) | 訂單:2509DCD004/002 CR2 <生產備註> 事項如下 . 完軋寬度超出管制值上限≦2mm時,冷軋繼續生產並填寫品質異常通報單給鍍鋅線,以便調整張力與板溫 (RMK00278) | 訂單:2509DCD004/002 CG1 <生產備註> 事項如下 . 平板類,鍍鋅生產時SKIN PASS & T/L 請依據鍍鋅標準規定生產 (RMK00100) . 鍍鋅表面不可有鋅痕、壓痕、凹陷、及刮傷 、應變痕等。 (RMK00100) . 出口鋼捲盤捲後目視不允許有鼓起. (RMK00100) | 訂單:2509DCD004/002 CG2 <生產備註> 事項如下 . 平板類,鍍鋅生產時SKIN PASS & T/L 請依據鍍鋅標準規定生產 (RMK00100) . 鍍鋅表面不可有鋅痕、壓痕、凹陷、及刮傷 、應變痕等。 (RMK00100) . 出口鋼捲盤捲後目視不允許有鼓起. (RMK00100) | 訂單:2509DCD004/002 CC1 <生產備註> 事項如下 . ★品檢注意！JIS&CNS 訂單必須每滿50噸一定要再做一次TEST (RMK00259) | 訂單:2509DCD004/002 CC2 <生產備註> 事項如下 . ★品檢注意！JIS&CNS 訂單必須每滿50噸一定要再做一次TEST (RMK00259) | 訂單:2509DCD004/002 RCL 無 <生產備註> 事項 | 訂單:2509DCD004/002 CCPK 無 <生產備註> 事項 | 訂單:2509DCD004/002 CGQC 無 <品檢備註> 事項 | 訂單:2509DCD004/002 CCQC <品檢備註> 事項如下 . ★品檢注意！JIS&CNS 訂單必須每滿50噸一定要再做一次TEST (RMK00259) | 訂單:2509DCD004/002 TOL 無 <生產備註> 事項 |  | 訂單 2509DCD004/002 修改記錄如下: 20250910 15:44:57 (93025) 退火碼: >> S1, 用途碼: >> CIA008, 背面標示: >> C814, 訂單背面顏色(五碼): >> BW73Y, 背面漆膜厚: >> 12.5, 背面漆塗漆型式幾塗幾烤: >> 2, 鉻酸鹽: >> Z, 訂單厚度: >> 0.52, 訂單重: >> 28, 重量容許率(下限): >> 10, 重量容許率(上限): >> 10, 訂單寬度: >> 914, 鍍製方式: >> AC, 鋼捲內徑: >> 508, 鋼捲下限重: >> 3, 鋼捲上限重: >> 5, 壓花條件碼: >> -, 表面花紋: >> R, GL鋅花要求下限: >> -, GL鋅花要求上限: >> -, 綠色識別碼: >> -, 印刷輥號: >> -, 產品代碼: >> PPGL, 皮膜碼: >> -, 單位別: >> M, 油品種類: >> Z, 塗油量: >> Z, 包裝代碼: >> D2 , 保護膜碼: >> -, 客戶試片取樣型式: >> -, 調質碼: >> S, 套筒碼: >> R , 規格: >> CGLC400-20, 製造標準: >> CNS, 表面處理劑種類: >> Z, 表面處理劑塗佈量: >> Z, 伸長率測試: >> N, 硬度測試碼: >> N, 抗拉強度測試: >> N, 降伏強度測試: >> N, 厚度變異: >> -1.4, 訂單正面顏色(五碼): >> SY356, 正面漆膜厚: >> 25, 正面漆塗漆型式幾塗幾烤: >> 2, 修邊碼: >> Y, 重量碼: >> AW, 鋼捲捲向: >> I, 鍍層碼: >> AZ150, | H:厚度偏薄
PPSUS | 2509DCD005/001 |  |  | 1. PPSUS&PPAL 單位長度(M/T)要自己算完後修改 SOP內容。RD洗衣機外殼用可用 -0.04～0 去算 (OFP00649)-{.不符.} | 訂單:2509DCD005/001 CPL 無 <生產備註> 事項 | 訂單:2509DCD005/001 CR1 無 <生產備註> 事項 | 訂單:2509DCD005/001 CR2 無 <生產備註> 事項 | 訂單:2509DCD005/001 CG1 無 <生產備註> 事項 | 訂單:2509DCD005/001 CG2 無 <生產備註> 事項 | 訂單:2509DCD005/001 CC1 <生產備註> 事項如下 . 1.入口板厚以平凸分釐卡量測,其W/D距板邊10mm處量測 (RMK00619) . 2.入口急峻度≦0.7%，毛邊(雙平頭分釐卡)≦30μm(一定要落實記錄，以作為品質追蹤依據) (RMK00619) . 3.出/入口鼓起≦0.5mm超出管制規格請TSD送RCL確認板形 (RMK00619) . 4.前處理皮膜Si=14±5 mg/m2於CC2品檢室Twin-X:NRC350-Si(SUS304)檢測 (RMK00619) . 5.其餘品質管制若無特別註明，則以對應的烤漆產品用途管制 (RMK00619) . 6.【捲取+套桶】出口一律 STAGGER 捲取，並使用比訂單寬度"加寬"的套桶（一般為"P"，超低光澤與印刷為"S"） (RMK00619) | 訂單:2509DCD005/001 CC2 <生產備註> 事項如下 . 1.入口板厚以平凸分釐卡量測,其W/D距板邊10mm處量測 (RMK00619) . 2.入口急峻度≦0.7%，毛邊(雙平頭分釐卡)≦30μm(一定要落實記錄，以作為品質追蹤依據) (RMK00619) . 3.出/入口鼓起≦0.5mm超出管制規格請TSD送RCL確認板形 (RMK00619) . 4.前處理皮膜Si=14±5 mg/m2於CC2品檢室Twin-X:NRC350-Si(SUS304)檢測 (RMK00619) . 5.其餘品質管制若無特別註明，則以對應的烤漆產品用途管制 (RMK00619) . 6.【捲取+套桶】出口一律 STAGGER 捲取，並使用比訂單寬度"加寬"的套桶（一般為"P"，超低光澤與印刷為"S"） (RMK00619) | 訂單:2509DCD005/001 RCL 無 <生產備註> 事項 | 訂單:2509DCD005/001 CCPK 無 <生產備註> 事項 | 訂單:2509DCD005/001 CGQC 無 <品檢備註> 事項 | 訂單:2509DCD005/001 CCQC <品檢備註> 事項如下 . 1.入口板厚以平凸分釐卡量測,其W/D距板邊10mm處量測 (RMK00619) . 2.入口急峻度≦0.7%，毛邊(雙平頭分釐卡)≦30μm(一定要落實記錄，以作為品質追蹤依據) (RMK00619) . 3.出/入口鼓起≦0.5mm超出管制規格請TSD送RCL確認板形 (RMK00619) . 4.前處理皮膜Si=14±5 mg/m2於CC2品檢室Twin-X:NRC350-Si(SUS304)檢測 (RMK00619) . 5.其餘品質管制若無特別註明，則以對應的烤漆產品用途管制 (RMK00619) . 6.【捲取+套桶】出口一律 STAGGER 捲取，並使用比訂單寬度"加寬"的套桶（一般為"P"，超低光澤與印刷為"S"） (RMK00619) | 訂單:2509DCD005/001 TOL 無 <生產備註> 事項 |  | 訂單 2509DCD005/001 修改記錄如下: 20250912 15:26:54 (22030) 退火碼: >> S1, 用途碼: >> CIA008, 背面標示: >> C989, 訂單背面顏色(五碼): >> BW73Y, 背面漆膜厚: >> 12.5, 背面漆塗漆型式幾塗幾烤: >> 2, 鉻酸鹽: >> Z, 訂單厚度: >> 0.46, 訂單重: >> 20, 重量容許率(下限): >> 10, 重量容許率(上限): >> 10, 訂單寬度: >> 914, 鍍製方式: >> BC, 鋼捲內徑: >> 508, 鋼捲下限重: >> 3, 鋼捲上限重: >> 5, 壓花條件碼: >> -, 表面花紋: >> -, 綠色識別碼: >> -, 印刷輥號: >> -, 產品代碼: >> PPSUS, 皮膜碼: >> -, 單位別: >> M, 油品種類: >> Z, 塗油量: >> Z, 包裝代碼: >> A3 , 保護膜碼: >> -, 客戶試片取樣型式: >> -, 調質碼: >> S, 套筒碼: >> P , 規格: >> CSUS304-20, 製造標準: >> SYSCO, 表面處理劑種類: >> Z, 表面處理劑塗佈量: >> Z, 伸長率測試: >> N, 硬度測試碼: >> N, 抗拉強度測試: >> N, 降伏強度測試: >> N, 訂單正面顏色(五碼): >> 2Y730, 正面漆膜厚: >> 25, 正面漆塗漆型式幾塗幾烤: >> 2, 修邊碼: >> Y, 重量碼: >> AW, 鋼捲捲向: >> I, 鍍層碼: >> -, | *:
PPSUS | 2509DCD005/002 |  |  | 1. PPSUS&PPAL 單位長度(M/T)要自己算完後修改 SOP內容。RD洗衣機外殼用可用 -0.04～0 去算 (OFP00649)-{.不符.} | 訂單:2509DCD005/002 CPL 無 <生產備註> 事項 | 訂單:2509DCD005/002 CR1 無 <生產備註> 事項 | 訂單:2509DCD005/002 CR2 無 <生產備註> 事項 | 訂單:2509DCD005/002 CG1 無 <生產備註> 事項 | 訂單:2509DCD005/002 CG2 無 <生產備註> 事項 | 訂單:2509DCD005/002 CC1 <生產備註> 事項如下 . 1.入口板厚以平凸分釐卡量測,其W/D距板邊10mm處量測 (RMK00619) . 2.入口急峻度≦0.7%，毛邊(雙平頭分釐卡)≦30μm(一定要落實記錄，以作為品質追蹤依據) (RMK00619) . 3.出/入口鼓起≦0.5mm超出管制規格請TSD送RCL確認板形 (RMK00619) . 4.前處理皮膜Si=14±5 mg/m2於CC2品檢室Twin-X:NRC350-Si(SUS304)檢測 (RMK00619) . 5.其餘品質管制若無特別註明，則以對應的烤漆產品用途管制 (RMK00619) . 6.【捲取+套桶】出口一律 STAGGER 捲取，並使用比訂單寬度"加寬"的套桶（一般為"P"，超低光澤與印刷為"S"） (RMK00619) | 訂單:2509DCD005/002 CC2 <生產備註> 事項如下 . 1.入口板厚以平凸分釐卡量測,其W/D距板邊10mm處量測 (RMK00619) . 2.入口急峻度≦0.7%，毛邊(雙平頭分釐卡)≦30μm(一定要落實記錄，以作為品質追蹤依據) (RMK00619) . 3.出/入口鼓起≦0.5mm超出管制規格請TSD送RCL確認板形 (RMK00619) . 4.前處理皮膜Si=14±5 mg/m2於CC2品檢室Twin-X:NRC350-Si(SUS304)檢測 (RMK00619) . 5.其餘品質管制若無特別註明，則以對應的烤漆產品用途管制 (RMK00619) . 6.【捲取+套桶】出口一律 STAGGER 捲取，並使用比訂單寬度"加寬"的套桶（一般為"P"，超低光澤與印刷為"S"） (RMK00619) | 訂單:2509DCD005/002 RCL 無 <生產備註> 事項 | 訂單:2509DCD005/002 CCPK 無 <生產備註> 事項 | 訂單:2509DCD005/002 CGQC 無 <品檢備註> 事項 | 訂單:2509DCD005/002 CCQC <品檢備註> 事項如下 . 1.入口板厚以平凸分釐卡量測,其W/D距板邊10mm處量測 (RMK00619) . 2.入口急峻度≦0.7%，毛邊(雙平頭分釐卡)≦30μm(一定要落實記錄，以作為品質追蹤依據) (RMK00619) . 3.出/入口鼓起≦0.5mm超出管制規格請TSD送RCL確認板形 (RMK00619) . 4.前處理皮膜Si=14±5 mg/m2於CC2品檢室Twin-X:NRC350-Si(SUS304)檢測 (RMK00619) . 5.其餘品質管制若無特別註明，則以對應的烤漆產品用途管制 (RMK00619) . 6.【捲取+套桶】出口一律 STAGGER 捲取，並使用比訂單寬度"加寬"的套桶（一般為"P"，超低光澤與印刷為"S"） (RMK00619) | 訂單:2509DCD005/002 TOL 無 <生產備註> 事項 |  | 訂單 2509DCD005/002 修改記錄如下: 20250912 15:26:56 (22030) 退火碼: >> S1, 用途碼: >> CIA008, 背面標示: >> C989, 訂單背面顏色(五碼): >> BW73Y, 背面漆膜厚: >> 12.5, 背面漆塗漆型式幾塗幾烤: >> 2, 鉻酸鹽: >> Z, 訂單厚度: >> 0.46, 訂單重: >> 120, 重量容許率(下限): >> 10, 重量容許率(上限): >> 10, 訂單寬度: >> 914, 鍍製方式: >> BC, 鋼捲內徑: >> 508, 鋼捲下限重: >> 3, 鋼捲上限重: >> 5, 壓花條件碼: >> -, 表面花紋: >> -, 綠色識別碼: >> -, 印刷輥號: >> -, 產品代碼: >> PPSUS, 皮膜碼: >> -, 單位別: >> M, 油品種類: >> Z, 塗油量: >> Z, 包裝代碼: >> A3 , 保護膜碼: >> -, 客戶試片取樣型式: >> -, 調質碼: >> S, 套筒碼: >> P , 規格: >> CSUS304-20, 製造標準: >> SYSCO, 表面處理劑種類: >> Z, 表面處理劑塗佈量: >> Z, 伸長率測試: >> N, 硬度測試碼: >> N, 抗拉強度測試: >> N, 降伏強度測試: >> N, 訂單正面顏色(五碼): >> 1C460, 正面漆膜厚: >> 25, 正面漆塗漆型式幾塗幾烤: >> 2, 修邊碼: >> Y, 重量碼: >> AW, 鋼捲捲向: >> I, 鍍層碼: >> -, | *:
PPSUS | 2509DCD005/003 |  |  | 1. PPSUS&PPAL 單位長度(M/T)要自己算完後修改 SOP內容。RD洗衣機外殼用可用 -0.04～0 去算 (OFP00649)-{.不符.} | 訂單:2509DCD005/003 CPL 無 <生產備註> 事項 | 訂單:2509DCD005/003 CR1 無 <生產備註> 事項 | 訂單:2509DCD005/003 CR2 無 <生產備註> 事項 | 訂單:2509DCD005/003 CG1 <生產備註> 事項如下 . 瓦形屋頂用 注意鍍層控制範圍：min=標準值，Max=標準值+30 (RMK00103) . 因成形性需求故鍍層量有上限管制，排程變換前後一顆分切請U3暫留，待產線確認鍍層量後再行處置。 (RMK00103) | 訂單:2509DCD005/003 CG2 <生產備註> 事項如下 . 瓦形屋頂用 注意鍍層控制範圍：min=標準值，Max=標準值+30 (RMK00103) . 因成形性需求故鍍層量有上限管制，排程變換前後一顆分切請U3暫留，待產線確認鍍層量後再行處置。 (RMK00103) | 訂單:2509DCD005/003 CC1 <生產備註> 事項如下 . 超低光澤產品,色差計塗佈量依據5+20U為基準。RYF89 以5+22U為基準。 (RMK00103) . 請出口人員貼上"請勿堆疊"紅色標簽. (RMK00103) . R字頭色碼因色差對膜厚極其敏感，MASS目標102%~115%之間. (RMK00103) . R字頭色碼塗佈量須在20U以上,不然會有白色點狀(繩紋),已被客戶訴賠. (RMK00103) . 捲起單位張力請加大至 5.5（有另行備註要求張力設定時，依另行備註需求設定）） (RMK00103) . 1.入口板厚以平凸分釐卡量測,其W/D距板邊10mm處量測 (RMK00619) . 2.入口急峻度≦0.7%，毛邊(雙平頭分釐卡)≦30μm(一定要落實記錄，以作為品質追蹤依據) (RMK00619) . 3.出/入口鼓起≦0.5mm超出管制規格請TSD送RCL確認板形 (RMK00619) . 4.前處理皮膜Si=14±5 mg/m2於CC2品檢室Twin-X:NRC350-Si(SUS304)檢測 (RMK00619) . 5.其餘品質管制若無特別註明，則以對應的烤漆產品用途管制 (RMK00619) . 6.【捲取+套桶】出口一律 STAGGER 捲取，並使用比訂單寬度"加寬"的套桶（一般為"P"，超低光澤與印刷為"S"） (RMK00619) | 訂單:2509DCD005/003 CC2 <生產備註> 事項如下 . 超低光澤產品,色差計塗佈量依據5+20U為基準。RYF89 以5+22U為基準。 (RMK00103) . 請出口人員貼上"請勿堆疊"紅色標簽. (RMK00103) . R字頭色碼因色差對膜厚極其敏感，MASS目標102%~115%之間. (RMK00103) . R字頭色碼塗佈量須在20U以上,不然會有白色點狀(繩紋),已被客戶訴賠. (RMK00103) . 1.入口板厚以平凸分釐卡量測,其W/D距板邊10mm處量測 (RMK00619) . 2.入口急峻度≦0.7%，毛邊(雙平頭分釐卡)≦30μm(一定要落實記錄，以作為品質追蹤依據) (RMK00619) . 3.出/入口鼓起≦0.5mm超出管制規格請TSD送RCL確認板形 (RMK00619) . 4.前處理皮膜Si=14±5 mg/m2於CC2品檢室Twin-X:NRC350-Si(SUS304)檢測 (RMK00619) . 5.其餘品質管制若無特別註明，則以對應的烤漆產品用途管制 (RMK00619) . 6.【捲取+套桶】出口一律 STAGGER 捲取，並使用比訂單寬度"加寬"的套桶（一般為"P"，超低光澤與印刷為"S"） (RMK00619) | 訂單:2509DCD005/003 RCL 無 <生產備註> 事項 | 訂單:2509DCD005/003 CCPK 無 <生產備註> 事項 | 訂單:2509DCD005/003 CGQC <品檢備註> 事項如下 . 瓦形屋頂用 注意鍍層控制範圍：min=標準值，Max=標準值+30 (RMK00103) | 訂單:2509DCD005/003 CCQC <品檢備註> 事項如下 . 超低光澤產品,色差計塗佈量依據5+20U為基準。RYF89 以5+22U為基準。 (RMK00103) . R字頭色碼因色差對膜厚極其敏感，MASS目標102%~115%之間. (RMK00103) . 1.入口板厚以平凸分釐卡量測,其W/D距板邊10mm處量測 (RMK00619) . 2.入口急峻度≦0.7%，毛邊(雙平頭分釐卡)≦30μm(一定要落實記錄，以作為品質追蹤依據) (RMK00619) . 3.出/入口鼓起≦0.5mm超出管制規格請TSD送RCL確認板形 (RMK00619) . 4.前處理皮膜Si=14±5 mg/m2於CC2品檢室Twin-X:NRC350-Si(SUS304)檢測 (RMK00619) . 5.其餘品質管制若無特別註明，則以對應的烤漆產品用途管制 (RMK00619) . 6.【捲取+套桶】出口一律 STAGGER 捲取，並使用比訂單寬度"加寬"的套桶（一般為"P"，超低光澤與印刷為"S"） (RMK00619) | 訂單:2509DCD005/003 TOL 無 <生產備註> 事項 |  | 訂單 2509DCD005/003 修改記錄如下: 20250912 15:26:58 (22030) 退火碼: >> S1, 用途碼: >> CIA008, 背面標示: >> C989, 訂單背面顏色(五碼): >> BW73Y, 背面漆膜厚: >> 12.5, 背面漆塗漆型式幾塗幾烤: >> 2, 鉻酸鹽: >> Z, 訂單厚度: >> 0.46, 訂單重: >> 60, 重量容許率(下限): >> 10, 重量容許率(上限): >> 10, 訂單寬度: >> 914, 鍍製方式: >> BC, 鋼捲內徑: >> 508, 鋼捲下限重: >> 3, 鋼捲上限重: >> 5, 壓花條件碼: >> -, 表面花紋: >> -, 綠色識別碼: >> -, 印刷輥號: >> -, 產品代碼: >> PPSUS, 皮膜碼: >> -, 單位別: >> M, 油品種類: >> Z, 塗油量: >> Z, 包裝代碼: >> A3 , 保護膜碼: >> -, 客戶試片取樣型式: >> -, 調質碼: >> S, 套筒碼: >> S , 規格: >> CSUS304-20, 製造標準: >> SYSCO, 表面處理劑種類: >> Z, 表面處理劑塗佈量: >> Z, 伸長率測試: >> N, 硬度測試碼: >> N, 抗拉強度測試: >> N, 降伏強度測試: >> N, 訂單正面顏色(五碼): >> RYF89, 正面漆膜厚: >> 25, 正面漆塗漆型式幾塗幾烤: >> 2, 修邊碼: >> Y, 重量碼: >> AW, 鋼捲捲向: >> I, 鍍層碼: >> -, | *:
PPSUS | 2509DCD005/004 |  |  | 1. PPSUS&PPAL 單位長度(M/T)要自己算完後修改 SOP內容。RD洗衣機外殼用可用 -0.04～0 去算 (OFP00649)-{.不符.} | 訂單:2509DCD005/004 CPL 無 <生產備註> 事項 | 訂單:2509DCD005/004 CR1 無 <生產備註> 事項 | 訂單:2509DCD005/004 CR2 無 <生產備註> 事項 | 訂單:2509DCD005/004 CG1 無 <生產備註> 事項 | 訂單:2509DCD005/004 CG2 無 <生產備註> 事項 | 訂單:2509DCD005/004 CC1 <生產備註> 事項如下 . 【抽氣量】白色系在CC1生產時,FINISH抽氣量請設定250,如生產中發生色差b值異常升高,請股長再加大抽氣量因應 (RMK00560) . 1.入口板厚以平凸分釐卡量測,其W/D距板邊10mm處量測 (RMK00619) . 2.入口急峻度≦0.7%，毛邊(雙平頭分釐卡)≦30μm(一定要落實記錄，以作為品質追蹤依據) (RMK00619) . 3.出/入口鼓起≦0.5mm超出管制規格請TSD送RCL確認板形 (RMK00619) . 4.前處理皮膜Si=14±5 mg/m2於CC2品檢室Twin-X:NRC350-Si(SUS304)檢測 (RMK00619) . 5.其餘品質管制若無特別註明，則以對應的烤漆產品用途管制 (RMK00619) . 6.【捲取+套桶】出口一律 STAGGER 捲取，並使用比訂單寬度"加寬"的套桶（一般為"P"，超低光澤與印刷為"S"） (RMK00619) | 訂單:2509DCD005/004 CC2 <生產備註> 事項如下 . 【抽氣量】白色系在CC1生產時,FINISH抽氣量請設定250,如生產中發生色差b值異常升高,請股長再加大抽氣量因應 (RMK00560) . 1.入口板厚以平凸分釐卡量測,其W/D距板邊10mm處量測 (RMK00619) . 2.入口急峻度≦0.7%，毛邊(雙平頭分釐卡)≦30μm(一定要落實記錄，以作為品質追蹤依據) (RMK00619) . 3.出/入口鼓起≦0.5mm超出管制規格請TSD送RCL確認板形 (RMK00619) . 4.前處理皮膜Si=14±5 mg/m2於CC2品檢室Twin-X:NRC350-Si(SUS304)檢測 (RMK00619) . 5.其餘品質管制若無特別註明，則以對應的烤漆產品用途管制 (RMK00619) . 6.【捲取+套桶】出口一律 STAGGER 捲取，並使用比訂單寬度"加寬"的套桶（一般為"P"，超低光澤與印刷為"S"） (RMK00619) | 訂單:2509DCD005/004 RCL 無 <生產備註> 事項 | 訂單:2509DCD005/004 CCPK 無 <生產備註> 事項 | 訂單:2509DCD005/004 CGQC 無 <品檢備註> 事項 | 訂單:2509DCD005/004 CCQC <品檢備註> 事項如下 . 1.入口板厚以平凸分釐卡量測,其W/D距板邊10mm處量測 (RMK00619) . 2.入口急峻度≦0.7%，毛邊(雙平頭分釐卡)≦30μm(一定要落實記錄，以作為品質追蹤依據) (RMK00619) . 3.出/入口鼓起≦0.5mm超出管制規格請TSD送RCL確認板形 (RMK00619) . 4.前處理皮膜Si=14±5 mg/m2於CC2品檢室Twin-X:NRC350-Si(SUS304)檢測 (RMK00619) . 5.其餘品質管制若無特別註明，則以對應的烤漆產品用途管制 (RMK00619) . 6.【捲取+套桶】出口一律 STAGGER 捲取，並使用比訂單寬度"加寬"的套桶（一般為"P"，超低光澤與印刷為"S"） (RMK00619) | 訂單:2509DCD005/004 TOL 無 <生產備註> 事項 |  | 訂單 2509DCD005/004 修改記錄如下: 20250912 15:27:00 (22030) 退火碼: >> S1, 用途碼: >> CIA008, 背面標示: >> C989, 訂單背面顏色(五碼): >> BW73Y, 背面漆膜厚: >> 12.5, 背面漆塗漆型式幾塗幾烤: >> 2, 鉻酸鹽: >> Z, 訂單厚度: >> 0.46, 訂單重: >> 10, 重量容許率(下限): >> 10, 重量容許率(上限): >> 10, 訂單寬度: >> 914, 鍍製方式: >> BC, 鋼捲內徑: >> 508, 鋼捲下限重: >> 3, 鋼捲上限重: >> 5, 壓花條件碼: >> -, 表面花紋: >> -, 綠色識別碼: >> -, 印刷輥號: >> -, 產品代碼: >> PPSUS, 皮膜碼: >> -, 單位別: >> M, 油品種類: >> Z, 塗油量: >> Z, 包裝代碼: >> A3 , 保護膜碼: >> -, 客戶試片取樣型式: >> -, 調質碼: >> S, 套筒碼: >> P , 規格: >> CSUS304-20, 製造標準: >> SYSCO, 表面處理劑種類: >> Z, 表面處理劑塗佈量: >> Z, 伸長率測試: >> N, 硬度測試碼: >> N, 抗拉強度測試: >> N, 降伏強度測試: >> N, 訂單正面顏色(五碼): >> 1W080, 正面漆膜厚: >> 25, 正面漆塗漆型式幾塗幾烤: >> 2, 修邊碼: >> Y, 重量碼: >> AW, 鋼捲捲向: >> I, 鍍層碼: >> -, | *:
PPGL | 2509DCD006/001 |  | 1. 部分大陸料含B元素超過CNS規範管制，故請原料CNS規範之訂單不要配大陸料 (OFP00684)-{.不符.} | 1. 訂單若有厚度變異，冷軋厚度公差比照烤漆計算公式 , 但最小為 1/2 公差做設定 (OFP00254)-{.不符.} 2. "偏薄要求訂單" 鍍後厚度減 鍍後厚度下限需大於 0.02 MM,以免發生厚度不足狀況 (OFP00369)-{.不符.} 3. 部分大陸料含B元素超過CNS規範管制，故請原料CNS規範之訂單不要配大陸料 (OFP00684)-{.不符.} | 訂單:2509DCD006/001 CPL <生產備註> 事項如下 . 除HGI/ HGL 訂單邊緣不噴油. 其餘皆側緣噴油 (RMK00285) | 訂單:2509DCD006/001 CR1 無 <生產備註> 事項 | 訂單:2509DCD006/001 CR2 無 <生產備註> 事項 | 訂單:2509DCD006/001 CG1 無 <生產備註> 事項 | 訂單:2509DCD006/001 CG2 無 <生產備註> 事項 | 訂單:2509DCD006/001 CC1 <生產備註> 事項如下 . ★品檢注意！JIS&CNS 訂單必須每滿50噸一定要再做一次TEST (RMK00259) . 【品檢】 第一PASS(只塗底漆)仍需作外觀板面檢驗, 若發現缺陷以８８Ｂ處置作暫留 (RMK00345) . 【品檢】測試時依Base色差值管制, 超出管制值時,若TSD2 或 TDCC判定要生產, 請在測試及外觀報表簽名 (RMK00345) . 【品檢】 測試時最後成品要不要生產由 TSD2決定 (RMK00345) . 【品檢】正式生產後, 請保留第二分切試片，簽名當作此生產批對色板, 並請留意同批目視無明顯色差。 (RMK00345) . 【品檢】每一分切留30cm*全寬試片1片裁成A4一片 TO 業務 (RMK00345) . 2015年發生過訴賠。請出口使用鋼套桶前請檢查焊接處，以免捲取後產生折痕 (RMK00381) . 2.第2Pass (RMK00438) . 2.1.線速: 50mpm 印刷輥號: G34-C1300 (RMK00438) . 2.2.第2Pass生產，前處理不必塗裝。 (RMK00438) . 2.3.出口鋼捲請貼“禁止疊放”紅色標籤。收捲張力設定同rough matt。 (RMK00438) . 2.4.Base 2輥R塗裝，濾心50μ，稀釋Thinner為No.2B，粘度50±10”，PMT設定為232℃。 (RMK00438) . 2.5.Printer (Head 1 + Head 3) 2輥印刷砂岩石紋圖案 (NYT37S)。 (RMK00438) . 2.6.Printer 生產時需開熱風。 (RMK00438) . 2.7.Printer Head 4 塗裝KP 1E6172，PMT設定為232℃。 (RMK00438) . 2.8.1E6172 Clear有含骨材，塗裝黏度：先以原液塗裝視塗裝板面狀況作調整。 (RMK00438) . 2.9.Clear稀釋Thinner為No.2B，濾心125μ。 (RMK00438) . 1.第1Pass (RMK00595) . 1.1.線速85mpm，只塗裝正面5μ，背面僅前處理不塗漆。 (RMK00595) . 1.2.正面底漆以R塗裝方式，不允許繩紋或塗佈不均..等塗裝缺陷。 (RMK00595) . 1.3.塗佈量請控制95~105%。 (RMK00595) . 1.4.第1Pass生產不用噴背標。 (RMK00595) . 1.5.★生產印刷第一PASS時，出口請收內捲★ (RMK00595) | 訂單:2509DCD006/001 CC2 <生產備註> 事項如下 . ★品檢注意！JIS&CNS 訂單必須每滿50噸一定要再做一次TEST (RMK00259) . 【品檢】 第一PASS(只塗底漆)仍需作外觀板面檢驗, 若發現缺陷以８８Ｂ處置作暫留 (RMK00345) . 【品檢】測試時依Base色差值管制, 超出管制值時,若TSD2 或 TDCC判定要生產, 請在測試及外觀報表簽名 (RMK00345) . 【品檢】 測試時最後成品要不要生產由 TSD2決定 (RMK00345) . 【品檢】正式生產後, 請保留第二分切試片，簽名當作此生產批對色板, 並請留意同批目視無明顯色差。 (RMK00345) . 【品檢】每一分切留30cm*全寬試片1片裁成A4一片 TO 業務 (RMK00345) . 2015年發生過訴賠。請出口使用鋼套桶前請檢查焊接處，以免捲取後產生折痕 (RMK00381) . 2.第2Pass (RMK00438) . 2.1.線速: 50mpm 印刷輥號: G34-C1300 (RMK00438) . 2.2.第2Pass生產，前處理不必塗裝。 (RMK00438) . 2.3.出口鋼捲請貼“禁止疊放”紅色標籤。收捲張力設定同rough matt。 (RMK00438) . 2.4.Base 2輥R塗裝，濾心50μ，稀釋Thinner為No.2B，粘度50±10”，PMT設定為232℃。 (RMK00438) . 2.5.Printer (Head 1 + Head 3) 2輥印刷砂岩石紋圖案 (NYT37S)。 (RMK00438) . 2.6.Printer 生產時需開熱風。 (RMK00438) . 2.7.Printer Head 4 塗裝KP 1E6172，PMT設定為232℃。 (RMK00438) . 2.8.1E6172 Clear有含骨材，塗裝黏度：先以原液塗裝視塗裝板面狀況作調整。 (RMK00438) . 2.9.Clear稀釋Thinner為No.2B，濾心125μ。 (RMK00438) . 1.第1Pass (RMK00595) . 1.1.線速85mpm，只塗裝正面5μ，背面僅前處理不塗漆。 (RMK00595) . 1.2.正面底漆以R塗裝方式，不允許繩紋或塗佈不均..等塗裝缺陷。 (RMK00595) . 1.3.塗佈量請控制95~105%。 (RMK00595) . 1.4.第1Pass生產不用噴背標。 (RMK00595) . 1.5.★生產印刷第一PASS時，出口請收內捲★ (RMK00595) | 訂單:2509DCD006/001 RCL 無 <生產備註> 事項 | 訂單:2509DCD006/001 CCPK 無 <生產備註> 事項 | 訂單:2509DCD006/001 CGQC 無 <品檢備註> 事項 | 訂單:2509DCD006/001 CCQC <品檢備註> 事項如下 . ★品檢注意！JIS&CNS 訂單必須每滿50噸一定要再做一次TEST (RMK00259) . 【品檢】 第一PASS(只塗底漆)仍需作外觀板面檢驗, 若發現缺陷以８８Ｂ處置作暫留 (RMK00345) . 【品檢】測試時依Base色差值管制, 超出管制值時,若TSD2 或 TDCC判定要生產, 請在測試及外觀報表簽名 (RMK00345) . 【品檢】 測試時最後成品要不要生產由 TSD2決定 (RMK00345) . 【品檢】正式生產後, 請保留第二分切試片，簽名當作此生產批對色板, 並請留意同批目視無明顯色差。 (RMK00345) . 【品檢】每一分切留30cm*全寬試片1片裁成A4一片 TO 業務 (RMK00345) . 2.第2Pass (RMK00438) . 2.1.線速: 50mpm 印刷輥號: G34-C1300 (RMK00438) . 2.2.第2Pass生產，前處理不必塗裝。 (RMK00438) . 2.3.出口鋼捲請貼“禁止疊放”紅色標籤。收捲張力設定同rough matt。 (RMK00438) . 2.4.Base 2輥R塗裝，濾心50μ，稀釋Thinner為No.2B，粘度50±10”，PMT設定為232℃。 (RMK00438) . 2.5.Printer (Head 1 + Head 3) 2輥印刷砂岩石紋圖案 (NYT37S)。 (RMK00438) . 2.6.Printer 生產時需開熱風。 (RMK00438) . 2.7.Printer Head 4 塗裝KP 1E6172，PMT設定為232℃。 (RMK00438) . 2.8.1E6172 Clear有含骨材，塗裝黏度：先以原液塗裝視塗裝板面狀況作調整。 (RMK00438) . 2.9.Clear稀釋Thinner為No.2B，濾心125μ。 (RMK00438) . 1.第1Pass (RMK00595) . 1.1.線速85mpm，只塗裝正面5μ，背面僅前處理不塗漆。 (RMK00595) . 1.2.正面底漆以R塗裝方式，不允許繩紋或塗佈不均..等塗裝缺陷。 (RMK00595) . 1.3.塗佈量請控制95~105%。 (RMK00595) . 1.4.第1Pass生產不用噴背標。 (RMK00595) . 1.5.★生產印刷第一PASS時，出口請收內捲★ (RMK00595) | 訂單:2509DCD006/001 TOL 無 <生產備註> 事項 |  | 訂單 2509DCD006/001 修改記錄如下: 20250912 16:48:33 (21003) 退火碼: >> S1, 用途碼: >> COA020, 背面標示: >> C811, 訂單背面顏色(五碼): >> BW73X, 背面漆膜厚: >> 15, 背面漆塗漆型式幾塗幾烤: >> 2, 鉻酸鹽: >> Z, 訂單厚度: >> 0.35, 訂單重: >> 95, 重量容許率(下限): >> 10, 重量容許率(上限): >> 10, 訂單寬度: >> 914, 鍍製方式: >> BC, 鋼捲內徑: >> 508, 鋼捲下限重: >> 3, 鋼捲上限重: >> 5, 壓花條件碼: >> -, 表面花紋: >> R, GL鋅花要求下限: >> 0, GL鋅花要求上限: >> 0, 綠色識別碼: >> -, 印刷輥號: >> G34-C1300, 產品代碼: >> PPGL, 皮膜碼: >> -, 單位別: >> M, 油品種類: >> Z, 塗油量: >> Z, 包裝代碼: >> D2 , 保護膜碼: >> -, 客戶試片取樣型式: >> -, 調質碼: >> S, 套筒碼: >> S , 規格: >> CGLCC-20, 製造標準: >> CNS, 表面處理劑種類: >> Z, 表面處理劑塗佈量: >> Z, 伸長率測試: >> N, 硬度測試碼: >> N, 抗拉強度測試: >> N, 降伏強度測試: >> N, 厚度變異: >> -1.6, 訂單正面顏色(五碼): >> NYS3X, 正面漆膜厚: >> NOM, 正面漆塗漆型式幾塗幾烤: >> 2, 修邊碼: >> Y, 重量碼: >> AW, 鋼捲捲向: >> I, 鍍層碼: >> AZ150, 20250912 16:51:18 (21003) 訂單重: 95 >> 220, 20250917 10:06:07 (21003) 訂單重: 220 >> 120, 20251111 17:36:37 (21003) 訂單重: 120 >> 70, | H:厚度偏薄
PPGL | 2509DCD006/002 |  | 1. 部分大陸料含B元素超過CNS規範管制，故請原料CNS規範之訂單不要配大陸料 (OFP00684)-{.不符.} | 1. 訂單若有厚度變異，冷軋厚度公差比照烤漆計算公式 , 但最小為 1/2 公差做設定 (OFP00254)-{.不符.} 2. 高光新增備註（適用非直立式包裝）：請出口每顆鋼捲貼紅色 " 禁止疊放 " 貼紙，如果有套桶S最多2層 (OFP00366)-{.不符.} 3. "偏薄要求訂單" 鍍後厚度減 鍍後厚度下限需大於 0.02 MM,以免發生厚度不足狀況 (OFP00369)-{.不符.} 4. 部分大陸料含B元素超過CNS規範管制，故請原料CNS規範之訂單不要配大陸料 (OFP00684)-{.不符.} | 訂單:2509DCD006/002 CPL <生產備註> 事項如下 . 除HGI/ HGL 訂單邊緣不噴油. 其餘皆側緣噴油 (RMK00285) | 訂單:2509DCD006/002 CR1 無 <生產備註> 事項 | 訂單:2509DCD006/002 CR2 無 <生產備註> 事項 | 訂單:2509DCD006/002 CG1 無 <生產備註> 事項 | 訂單:2509DCD006/002 CG2 無 <生產備註> 事項 | 訂單:2509DCD006/002 CC1 <生產備註> 事項如下 . ★品檢注意！JIS&CNS 訂單必須每滿50噸一定要再做一次TEST (RMK00259) . 【品檢】 第一PASS(只塗底漆)仍需作外觀板面檢驗, 若發現缺陷以８８Ｂ處置作暫留 (RMK00345) . 【品檢】測試時依Base色差值管制, 超出管制值時,若TSD2 或 TDCC判定要生產, 請在測試及外觀報表簽名 (RMK00345) . 【品檢】 測試時最後成品要不要生產由 TSD2決定 (RMK00345) . 【品檢】正式生產後, 請保留第二分切試片，簽名當作此生產批對色板, 並請留意同批目視無明顯色差。 (RMK00345) . 【品檢】每一分切留30cm*全寬試片1片裁成A4一片 TO 業務 (RMK00345) . 2015年發生過訴賠。請出口使用鋼套桶前請檢查焊接處，以免捲取後產生折痕 (RMK00381) . 2.第2Pass (RMK00439) . 2.1.線速: 60mpm 印刷輥號: G04-C1300 (RMK00439) . 2.2.第2Pass生產，前處理不必塗裝。 (RMK00439) . 2.3.出口鋼捲請貼“禁止疊放”紅色標籤。收捲張力設定同rough matt。 (RMK00439) . 2.4.Base 2輥R塗裝，濾心50μ，稀釋Thinner為No.2B，粘度50±10”，PMT設定為232℃。 (RMK00439) . 2.5.Printer Head 1 大理石紋圖案 (NWT11S)。 (RMK00439) . 2.6.Printer Head 4 塗裝KP 1E6312 Clear，PMT設定為232℃。 (RMK00439) . 2.7.Clear不含骨材，濾心50μ，塗裝黏度先原液塗裝視塗裝板面狀況作調整，若繩紋明顯可嘗試將黏度降至100秒。 (RMK00439) . 2.8.Clear稀釋Thinner為No.2B。 (RMK00439) . 【抽氣量】白色系在CC1生產時,FINISH抽氣量請設定250,如生產中發生色差b值異常升高,請股長再加大抽氣量因應 (RMK00560) . 1.第1Pass (RMK00595) . 1.1.線速85mpm，只塗裝正面5μ，背面僅前處理不塗漆。 (RMK00595) . 1.2.正面底漆以R塗裝方式，不允許繩紋或塗佈不均..等塗裝缺陷。 (RMK00595) . 1.3.塗佈量請控制95~105%。 (RMK00595) . 1.4.第1Pass生產不用噴背標。 (RMK00595) . 1.5.★生產印刷第一PASS時，出口請收內捲★ (RMK00595) . 【疊放】出口每顆鋼捲貼紅色 " 禁止疊放 " 貼紙，如果有套桶S最多2層 (RMK00732) | 訂單:2509DCD006/002 CC2 <生產備註> 事項如下 . ★品檢注意！JIS&CNS 訂單必須每滿50噸一定要再做一次TEST (RMK00259) . 【品檢】 第一PASS(只塗底漆)仍需作外觀板面檢驗, 若發現缺陷以８８Ｂ處置作暫留 (RMK00345) . 【品檢】測試時依Base色差值管制, 超出管制值時,若TSD2 或 TDCC判定要生產, 請在測試及外觀報表簽名 (RMK00345) . 【品檢】 測試時最後成品要不要生產由 TSD2決定 (RMK00345) . 【品檢】正式生產後, 請保留第二分切試片，簽名當作此生產批對色板, 並請留意同批目視無明顯色差。 (RMK00345) . 【品檢】每一分切留30cm*全寬試片1片裁成A4一片 TO 業務 (RMK00345) . 2015年發生過訴賠。請出口使用鋼套桶前請檢查焊接處，以免捲取後產生折痕 (RMK00381) . 2.第2Pass (RMK00439) . 2.1.線速: 60mpm 印刷輥號: G04-C1300 (RMK00439) . 2.2.第2Pass生產，前處理不必塗裝。 (RMK00439) . 2.3.出口鋼捲請貼“禁止疊放”紅色標籤。收捲張力設定同rough matt。 (RMK00439) . 2.4.Base 2輥R塗裝，濾心50μ，稀釋Thinner為No.2B，粘度50±10”，PMT設定為232℃。 (RMK00439) . 2.5.Printer Head 1 大理石紋圖案 (NWT11S)。 (RMK00439) . 2.6.Printer Head 4 塗裝KP 1E6312 Clear，PMT設定為232℃。 (RMK00439) . 2.7.Clear不含骨材，濾心50μ，塗裝黏度先原液塗裝視塗裝板面狀況作調整，若繩紋明顯可嘗試將黏度降至100秒。 (RMK00439) . 2.8.Clear稀釋Thinner為No.2B。 (RMK00439) . 【抽氣量】白色系在CC1生產時,FINISH抽氣量請設定250,如生產中發生色差b值異常升高,請股長再加大抽氣量因應 (RMK00560) . 1.第1Pass (RMK00595) . 1.1.線速85mpm，只塗裝正面5μ，背面僅前處理不塗漆。 (RMK00595) . 1.2.正面底漆以R塗裝方式，不允許繩紋或塗佈不均..等塗裝缺陷。 (RMK00595) . 1.3.塗佈量請控制95~105%。 (RMK00595) . 1.4.第1Pass生產不用噴背標。 (RMK00595) . 1.5.★生產印刷第一PASS時，出口請收內捲★ (RMK00595) . 【疊放】出口每顆鋼捲貼紅色 " 禁止疊放 " 貼紙，如果有套桶S最多2層 (RMK00732) | 訂單:2509DCD006/002 RCL 無 <生產備註> 事項 | 訂單:2509DCD006/002 CCPK 無 <生產備註> 事項 | 訂單:2509DCD006/002 CGQC 無 <品檢備註> 事項 | 訂單:2509DCD006/002 CCQC <品檢備註> 事項如下 . ★品檢注意！JIS&CNS 訂單必須每滿50噸一定要再做一次TEST (RMK00259) . 【品檢】 第一PASS(只塗底漆)仍需作外觀板面檢驗, 若發現缺陷以８８Ｂ處置作暫留 (RMK00345) . 【品檢】測試時依Base色差值管制, 超出管制值時,若TSD2 或 TDCC判定要生產, 請在測試及外觀報表簽名 (RMK00345) . 【品檢】 測試時最後成品要不要生產由 TSD2決定 (RMK00345) . 【品檢】正式生產後, 請保留第二分切試片，簽名當作此生產批對色板, 並請留意同批目視無明顯色差。 (RMK00345) . 【品檢】每一分切留30cm*全寬試片1片裁成A4一片 TO 業務 (RMK00345) . 2.第2Pass (RMK00439) . 2.1.線速: 60mpm 印刷輥號: G04-C1300 (RMK00439) . 2.2.第2Pass生產，前處理不必塗裝。 (RMK00439) . 2.3.出口鋼捲請貼“禁止疊放”紅色標籤。收捲張力設定同rough matt。 (RMK00439) . 2.4.Base 2輥R塗裝，濾心50μ，稀釋Thinner為No.2B，粘度50±10”，PMT設定為232℃。 (RMK00439) . 2.5.Printer Head 1 大理石紋圖案 (NWT11S)。 (RMK00439) . 2.6.Printer Head 4 塗裝KP 1E6312 Clear，PMT設定為232℃。 (RMK00439) . 2.7.Clear不含骨材，濾心50μ，塗裝黏度先原液塗裝視塗裝板面狀況作調整，若繩紋明顯可嘗試將黏度降至100秒。 (RMK00439) . 2.8.Clear稀釋Thinner為No.2B。 (RMK00439) . 1.第1Pass (RMK00595) . 1.1.線速85mpm，只塗裝正面5μ，背面僅前處理不塗漆。 (RMK00595) . 1.2.正面底漆以R塗裝方式，不允許繩紋或塗佈不均..等塗裝缺陷。 (RMK00595) . 1.3.塗佈量請控制95~105%。 (RMK00595) . 1.4.第1Pass生產不用噴背標。 (RMK00595) . 1.5.★生產印刷第一PASS時，出口請收內捲★ (RMK00595) | 訂單:2509DCD006/002 TOL 無 <生產備註> 事項 |  | 訂單 2509DCD006/002 修改記錄如下: 20250917 10:06:10 (21003) 退火碼: >> S1, 用途碼: >> COA020, 背面標示: >> C811, 訂單背面顏色(五碼): >> BW74X, 背面漆膜厚: >> 15, 背面漆塗漆型式幾塗幾烤: >> 2, 鉻酸鹽: >> Z, 訂單厚度: >> 0.35, 訂單重: >> 20, 重量容許率(下限): >> 10, 重量容許率(上限): >> 10, 訂單寬度: >> 914, 鍍製方式: >> BC, 鋼捲內徑: >> 508, 鋼捲下限重: >> 3, 鋼捲上限重: >> 5, 壓花條件碼: >> -, 表面花紋: >> R, 綠色識別碼: >> -, 印刷輥號: >> G04-C1300, 產品代碼: >> PPGL, 皮膜碼: >> -, 單位別: >> M, 油品種類: >> Z, 塗油量: >> Z, 包裝代碼: >> D2 , 保護膜碼: >> -, 客戶試片取樣數量: >> 0, 客戶試片取樣型式: >> -, 調質碼: >> S, 套筒碼: >> S , 規格: >> CGLCC-20, 製造標準: >> CNS, 表面處理劑種類: >> Z, 表面處理劑塗佈量: >> Z, 伸長率測試: >> N, 硬度測試碼: >> N, 抗拉強度測試: >> N, 降伏強度測試: >> N, 厚度變異: >> -1.6, 訂單正面顏色(五碼): >> NWS1Z, 正面漆膜厚: >> NOM, 正面漆塗漆型式幾塗幾烤: >> 2, 修邊碼: >> Y, 重量碼: >> AW, 鋼捲捲向: >> I, 鍍層碼: >> AZ150, 20251111 17:36:39 (21003) 訂單重: 20 >> 40, | H:厚度偏薄
PPGL | 2509DCD006/003 |  | 1. 部分大陸料含B元素超過CNS規範管制，故請原料CNS規範之訂單不要配大陸料 (OFP00684)-{.不符.} | 1. 訂單若有厚度變異，冷軋厚度公差比照烤漆計算公式 , 但最小為 1/2 公差做設定 (OFP00254)-{.不符.} 2. "偏薄要求訂單" 鍍後厚度減 鍍後厚度下限需大於 0.02 MM,以免發生厚度不足狀況 (OFP00369)-{.不符.} 3. 部分大陸料含B元素超過CNS規範管制，故請原料CNS規範之訂單不要配大陸料 (OFP00684)-{.不符.} | 訂單:2509DCD006/003 CPL <生產備註> 事項如下 . 除HGI/ HGL 訂單邊緣不噴油. 其餘皆側緣噴油 (RMK00285) | 訂單:2509DCD006/003 CR1 無 <生產備註> 事項 | 訂單:2509DCD006/003 CR2 無 <生產備註> 事項 | 訂單:2509DCD006/003 CG1 無 <生產備註> 事項 | 訂單:2509DCD006/003 CG2 無 <生產備註> 事項 | 訂單:2509DCD006/003 CC1 <生產備註> 事項如下 . ★品檢注意！JIS&CNS 訂單必須每滿50噸一定要再做一次TEST (RMK00259) . 【品檢】 第一PASS(只塗底漆)仍需作外觀板面檢驗, 若發現缺陷以８８Ｂ處置作暫留 (RMK00345) . 【品檢】測試時依Base色差值管制, 超出管制值時,若TSD2 或 TDCC判定要生產, 請在測試及外觀報表簽名 (RMK00345) . 【品檢】 測試時最後成品要不要生產由 TSD2決定 (RMK00345) . 【品檢】正式生產後, 請保留第二分切試片，簽名當作此生產批對色板, 並請留意同批目視無明顯色差。 (RMK00345) . 【品檢】每一分切留30cm*全寬試片1片裁成A4一片 TO 業務 (RMK00345) . 2015年發生過訴賠。請出口使用鋼套桶前請檢查焊接處，以免捲取後產生折痕 (RMK00381) . 2.第2Pass (RMK00440) . 2.1.線速: 50mpm 印刷輥號: G24-C1300 (RMK00440) . 2.2.第2Pass生產，前處理不必塗裝。 (RMK00440) . 2.3.出口鋼捲請貼“禁止疊放”紅色標籤。收捲張力設定同rough matt。 (RMK00440) . 2.4.Base 2輥R塗裝，濾心50μ，稀釋Thinner為No.2B，粘度50±10”，PMT設定為232℃。 (RMK00440) . 2.5.Printer (Head 1 + Head 3) 印刷陶岩石紋圖案 (NBT31S)。 (RMK00440) . 2.6.Printer 生產時需開熱風。 (RMK00440) . 2.7.Printer Head 4 塗裝KP 1E6172，PMT設定為232℃。 (RMK00440) . 2.8.1E6172 Clear有含骨材，塗裝黏度：先以原液塗裝視塗裝板面狀況作調整。 (RMK00440) . 2.9.Clear稀釋Thinner為No.2B，濾心125μ。 (RMK00440) . 1.第1Pass (RMK00595) . 1.1.線速85mpm，只塗裝正面5μ，背面僅前處理不塗漆。 (RMK00595) . 1.2.正面底漆以R塗裝方式，不允許繩紋或塗佈不均..等塗裝缺陷。 (RMK00595) . 1.3.塗佈量請控制95~105%。 (RMK00595) . 1.4.第1Pass生產不用噴背標。 (RMK00595) . 1.5.★生產印刷第一PASS時，出口請收內捲★ (RMK00595) | 訂單:2509DCD006/003 CC2 <生產備註> 事項如下 . ★品檢注意！JIS&CNS 訂單必須每滿50噸一定要再做一次TEST (RMK00259) . 【品檢】 第一PASS(只塗底漆)仍需作外觀板面檢驗, 若發現缺陷以８８Ｂ處置作暫留 (RMK00345) . 【品檢】測試時依Base色差值管制, 超出管制值時,若TSD2 或 TDCC判定要生產, 請在測試及外觀報表簽名 (RMK00345) . 【品檢】 測試時最後成品要不要生產由 TSD2決定 (RMK00345) . 【品檢】正式生產後, 請保留第二分切試片，簽名當作此生產批對色板, 並請留意同批目視無明顯色差。 (RMK00345) . 【品檢】每一分切留30cm*全寬試片1片裁成A4一片 TO 業務 (RMK00345) . 2015年發生過訴賠。請出口使用鋼套桶前請檢查焊接處，以免捲取後產生折痕 (RMK00381) . 2.第2Pass (RMK00440) . 2.1.線速: 50mpm 印刷輥號: G24-C1300 (RMK00440) . 2.2.第2Pass生產，前處理不必塗裝。 (RMK00440) . 2.3.出口鋼捲請貼“禁止疊放”紅色標籤。收捲張力設定同rough matt。 (RMK00440) . 2.4.Base 2輥R塗裝，濾心50μ，稀釋Thinner為No.2B，粘度50±10”，PMT設定為232℃。 (RMK00440) . 2.5.Printer (Head 1 + Head 3) 印刷陶岩石紋圖案 (NBT31S)。 (RMK00440) . 2.6.Printer 生產時需開熱風。 (RMK00440) . 2.7.Printer Head 4 塗裝KP 1E6172，PMT設定為232℃。 (RMK00440) . 2.8.1E6172 Clear有含骨材，塗裝黏度：先以原液塗裝視塗裝板面狀況作調整。 (RMK00440) . 2.9.Clear稀釋Thinner為No.2B，濾心125μ。 (RMK00440) . 1.第1Pass (RMK00595) . 1.1.線速85mpm，只塗裝正面5μ，背面僅前處理不塗漆。 (RMK00595) . 1.2.正面底漆以R塗裝方式，不允許繩紋或塗佈不均..等塗裝缺陷。 (RMK00595) . 1.3.塗佈量請控制95~105%。 (RMK00595) . 1.4.第1Pass生產不用噴背標。 (RMK00595) . 1.5.★生產印刷第一PASS時，出口請收內捲★ (RMK00595) | 訂單:2509DCD006/003 RCL 無 <生產備註> 事項 | 訂單:2509DCD006/003 CCPK 無 <生產備註> 事項 | 訂單:2509DCD006/003 CGQC 無 <品檢備註> 事項 | 訂單:2509DCD006/003 CCQC <品檢備註> 事項如下 . ★品檢注意！JIS&CNS 訂單必須每滿50噸一定要再做一次TEST (RMK00259) . 【品檢】 第一PASS(只塗底漆)仍需作外觀板面檢驗, 若發現缺陷以８８Ｂ處置作暫留 (RMK00345) . 【品檢】測試時依Base色差值管制, 超出管制值時,若TSD2 或 TDCC判定要生產, 請在測試及外觀報表簽名 (RMK00345) . 【品檢】 測試時最後成品要不要生產由 TSD2決定 (RMK00345) . 【品檢】正式生產後, 請保留第二分切試片，簽名當作此生產批對色板, 並請留意同批目視無明顯色差。 (RMK00345) . 【品檢】每一分切留30cm*全寬試片1片裁成A4一片 TO 業務 (RMK00345) . 2.第2Pass (RMK00440) . 2.1.線速: 50mpm 印刷輥號: G24-C1300 (RMK00440) . 2.2.第2Pass生產，前處理不必塗裝。 (RMK00440) . 2.3.出口鋼捲請貼“禁止疊放”紅色標籤。收捲張力設定同rough matt。 (RMK00440) . 2.4.Base 2輥R塗裝，濾心50μ，稀釋Thinner為No.2B，粘度50±10”，PMT設定為232℃。 (RMK00440) . 2.5.Printer (Head 1 + Head 3) 印刷陶岩石紋圖案 (NBT31S)。 (RMK00440) . 2.6.Printer 生產時需開熱風。 (RMK00440) . 2.7.Printer Head 4 塗裝KP 1E6172，PMT設定為232℃。 (RMK00440) . 2.8.1E6172 Clear有含骨材，塗裝黏度：先以原液塗裝視塗裝板面狀況作調整。 (RMK00440) . 2.9.Clear稀釋Thinner為No.2B，濾心125μ。 (RMK00440) . 1.第1Pass (RMK00595) . 1.1.線速85mpm，只塗裝正面5μ，背面僅前處理不塗漆。 (RMK00595) . 1.2.正面底漆以R塗裝方式，不允許繩紋或塗佈不均..等塗裝缺陷。 (RMK00595) . 1.3.塗佈量請控制95~105%。 (RMK00595) . 1.4.第1Pass生產不用噴背標。 (RMK00595) . 1.5.★生產印刷第一PASS時，出口請收內捲★ (RMK00595) | 訂單:2509DCD006/003 TOL 無 <生產備註> 事項 |  | 訂單 2509DCD006/003 修改記錄如下: 20250917 10:06:12 (21003) 退火碼: >> S1, 用途碼: >> COA020, 背面標示: >> C811, 訂單背面顏色(五碼): >> BW73X, 背面漆膜厚: >> 15, 背面漆塗漆型式幾塗幾烤: >> 2, 鉻酸鹽: >> Z, 訂單厚度: >> 0.35, 訂單重: >> 20, 重量容許率(下限): >> 10, 重量容許率(上限): >> 10, 訂單寬度: >> 914, 鍍製方式: >> BC, 鋼捲內徑: >> 508, 鋼捲下限重: >> 3, 鋼捲上限重: >> 5, 壓花條件碼: >> -, 表面花紋: >> R, GL鋅花要求下限: >> 0, GL鋅花要求上限: >> 0, 綠色識別碼: >> -, 印刷輥號: >> G24-C1300, 產品代碼: >> PPGL, 皮膜碼: >> -, 單位別: >> M, 油品種類: >> Z, 塗油量: >> Z, 包裝代碼: >> D2 , 保護膜碼: >> -, 客戶試片取樣型式: >> -, 調質碼: >> S, 套筒碼: >> S , 規格: >> CGLCC-20, 製造標準: >> CNS, 表面處理劑種類: >> Z, 表面處理劑塗佈量: >> Z, 伸長率測試: >> N, 硬度測試碼: >> N, 抗拉強度測試: >> N, 降伏強度測試: >> N, 厚度變異: >> -1.6, 訂單正面顏色(五碼): >> NBS1Y, 正面漆膜厚: >> NOM, 正面漆塗漆型式幾塗幾烤: >> 2, 修邊碼: >> Y, 重量碼: >> AW, 鋼捲捲向: >> I, 鍍層碼: >> AZ150, | H:厚度偏薄
PPGL | 2509DCD006/004 |  | 1. 部分大陸料含B元素超過CNS規範管制，故請原料CNS規範之訂單不要配大陸料 (OFP00684)-{.不符.} | 1. 訂單若有厚度變異，冷軋厚度公差比照烤漆計算公式 , 但最小為 1/2 公差做設定 (OFP00254)-{.不符.} 2. "偏薄要求訂單" 鍍後厚度減 鍍後厚度下限需大於 0.02 MM,以免發生厚度不足狀況 (OFP00369)-{.不符.} 3. 部分大陸料含B元素超過CNS規範管制，故請原料CNS規範之訂單不要配大陸料 (OFP00684)-{.不符.} | 訂單:2509DCD006/004 CPL <生產備註> 事項如下 . 除HGI/ HGL 訂單邊緣不噴油. 其餘皆側緣噴油 (RMK00285) | 訂單:2509DCD006/004 CR1 無 <生產備註> 事項 | 訂單:2509DCD006/004 CR2 無 <生產備註> 事項 | 訂單:2509DCD006/004 CG1 無 <生產備註> 事項 | 訂單:2509DCD006/004 CG2 無 <生產備註> 事項 | 訂單:2509DCD006/004 CC1 <生產備註> 事項如下 . ★品檢注意！JIS&CNS 訂單必須每滿50噸一定要再做一次TEST (RMK00259) . 【品檢】 第一PASS(只塗底漆)仍需作外觀板面檢驗, 若發現缺陷以８８Ｂ處置作暫留 (RMK00345) . 【品檢】測試時依Base色差值管制, 超出管制值時,若TSD2 或 TDCC判定要生產, 請在測試及外觀報表簽名 (RMK00345) . 【品檢】 測試時最後成品要不要生產由 TSD2決定 (RMK00345) . 【品檢】正式生產後, 請保留第二分切試片，簽名當作此生產批對色板, 並請留意同批目視無明顯色差。 (RMK00345) . 【品檢】每一分切留30cm*全寬試片1片裁成A4一片 TO 業務 (RMK00345) . 2015年發生過訴賠。請出口使用鋼套桶前請檢查焊接處，以免捲取後產生折痕 (RMK00381) . 2.第2Pass (RMK00436) . 2.1.線速: 60mpm 印刷輥號: F24-C1300 (RMK00436) . 2.3.第2Pass生產，前處理不必塗裝。 (RMK00436) . 2.4.出口鋼捲請貼“禁止疊放”紅色標籤。收捲張力設定同rough matt。 (RMK00436) . 2.5.Base 2輥R塗裝，濾心50μ，稀釋Thinner為No.2B，粘度50±10”，PMT設定為232℃。 (RMK00436) . 2.6.Printer Head 2 印刷松木紋圖案 (NBT77S)。 (RMK00436) . 2.7.Printer Head 4 塗裝1E6172，PMT設定為232℃。 (RMK00436) . 2.8.1E6172 Clear有含骨材，塗裝黏度：先以原液塗裝視塗裝板面狀況作調整。 (RMK00436) . 2.9.Clear稀釋Thinner為No.2B，濾心125μ。 (RMK00436) . 1.第1Pass (RMK00595) . 1.1.線速85mpm，只塗裝正面5μ，背面僅前處理不塗漆。 (RMK00595) . 1.2.正面底漆以R塗裝方式，不允許繩紋或塗佈不均..等塗裝缺陷。 (RMK00595) . 1.3.塗佈量請控制95~105%。 (RMK00595) . 1.4.第1Pass生產不用噴背標。 (RMK00595) . 1.5.★生產印刷第一PASS時，出口請收內捲★ (RMK00595) | 訂單:2509DCD006/004 CC2 <生產備註> 事項如下 . ★品檢注意！JIS&CNS 訂單必須每滿50噸一定要再做一次TEST (RMK00259) . 【品檢】 第一PASS(只塗底漆)仍需作外觀板面檢驗, 若發現缺陷以８８Ｂ處置作暫留 (RMK00345) . 【品檢】測試時依Base色差值管制, 超出管制值時,若TSD2 或 TDCC判定要生產, 請在測試及外觀報表簽名 (RMK00345) . 【品檢】 測試時最後成品要不要生產由 TSD2決定 (RMK00345) . 【品檢】正式生產後, 請保留第二分切試片，簽名當作此生產批對色板, 並請留意同批目視無明顯色差。 (RMK00345) . 【品檢】每一分切留30cm*全寬試片1片裁成A4一片 TO 業務 (RMK00345) . 2015年發生過訴賠。請出口使用鋼套桶前請檢查焊接處，以免捲取後產生折痕 (RMK00381) . 2.第2Pass (RMK00436) . 2.1.線速: 60mpm 印刷輥號: F24-C1300 (RMK00436) . 2.3.第2Pass生產，前處理不必塗裝。 (RMK00436) . 2.4.出口鋼捲請貼“禁止疊放”紅色標籤。收捲張力設定同rough matt。 (RMK00436) . 2.5.Base 2輥R塗裝，濾心50μ，稀釋Thinner為No.2B，粘度50±10”，PMT設定為232℃。 (RMK00436) . 2.6.Printer Head 2 印刷松木紋圖案 (NBT77S)。 (RMK00436) . 2.7.Printer Head 4 塗裝1E6172，PMT設定為232℃。 (RMK00436) . 2.8.1E6172 Clear有含骨材，塗裝黏度：先以原液塗裝視塗裝板面狀況作調整。 (RMK00436) . 2.9.Clear稀釋Thinner為No.2B，濾心125μ。 (RMK00436) . 1.第1Pass (RMK00595) . 1.1.線速85mpm，只塗裝正面5μ，背面僅前處理不塗漆。 (RMK00595) . 1.2.正面底漆以R塗裝方式，不允許繩紋或塗佈不均..等塗裝缺陷。 (RMK00595) . 1.3.塗佈量請控制95~105%。 (RMK00595) . 1.4.第1Pass生產不用噴背標。 (RMK00595) . 1.5.★生產印刷第一PASS時，出口請收內捲★ (RMK00595) | 訂單:2509DCD006/004 RCL 無 <生產備註> 事項 | 訂單:2509DCD006/004 CCPK 無 <生產備註> 事項 | 訂單:2509DCD006/004 CGQC 無 <品檢備註> 事項 | 訂單:2509DCD006/004 CCQC <品檢備註> 事項如下 . ★品檢注意！JIS&CNS 訂單必須每滿50噸一定要再做一次TEST (RMK00259) . 【品檢】 第一PASS(只塗底漆)仍需作外觀板面檢驗, 若發現缺陷以８８Ｂ處置作暫留 (RMK00345) . 【品檢】測試時依Base色差值管制, 超出管制值時,若TSD2 或 TDCC判定要生產, 請在測試及外觀報表簽名 (RMK00345) . 【品檢】 測試時最後成品要不要生產由 TSD2決定 (RMK00345) . 【品檢】正式生產後, 請保留第二分切試片，簽名當作此生產批對色板, 並請留意同批目視無明顯色差。 (RMK00345) . 【品檢】每一分切留30cm*全寬試片1片裁成A4一片 TO 業務 (RMK00345) . 2.第2Pass (RMK00436) . 2.1.線速: 60mpm 印刷輥號: F24-C1300 (RMK00436) . 2.3.第2Pass生產，前處理不必塗裝。 (RMK00436) . 2.4.出口鋼捲請貼“禁止疊放”紅色標籤。收捲張力設定同rough matt。 (RMK00436) . 2.5.Base 2輥R塗裝，濾心50μ，稀釋Thinner為No.2B，粘度50±10”，PMT設定為232℃。 (RMK00436) . 2.6.Printer Head 2 印刷松木紋圖案 (NBT77S)。 (RMK00436) . 2.7.Printer Head 4 塗裝1E6172，PMT設定為232℃。 (RMK00436) . 2.8.1E6172 Clear有含骨材，塗裝黏度：先以原液塗裝視塗裝板面狀況作調整。 (RMK00436) . 2.9.Clear稀釋Thinner為No.2B，濾心125μ。 (RMK00436) . 1.第1Pass (RMK00595) . 1.1.線速85mpm，只塗裝正面5μ，背面僅前處理不塗漆。 (RMK00595) . 1.2.正面底漆以R塗裝方式，不允許繩紋或塗佈不均..等塗裝缺陷。 (RMK00595) . 1.3.塗佈量請控制95~105%。 (RMK00595) . 1.4.第1Pass生產不用噴背標。 (RMK00595) . 1.5.★生產印刷第一PASS時，出口請收內捲★ (RMK00595) | 訂單:2509DCD006/004 TOL 無 <生產備註> 事項 |  | 訂單 2509DCD006/004 修改記錄如下: 20250917 10:06:15 (21003) 退火碼: >> S1, 用途碼: >> COA020, 背面標示: >> C811, 訂單背面顏色(五碼): >> BW74X, 背面漆膜厚: >> 15, 背面漆塗漆型式幾塗幾烤: >> 2, 鉻酸鹽: >> Z, 訂單厚度: >> 0.35, 訂單重: >> 40, 重量容許率(下限): >> 10, 重量容許率(上限): >> 10, 訂單寬度: >> 914, 鍍製方式: >> BC, 鋼捲內徑: >> 508, 鋼捲下限重: >> 3, 鋼捲上限重: >> 5, 壓花條件碼: >> -, 表面花紋: >> R, 綠色識別碼: >> -, 印刷輥號: >> G04-C1300, 產品代碼: >> PPGL, 皮膜碼: >> -, 單位別: >> M, 油品種類: >> Z, 塗油量: >> Z, 包裝代碼: >> D2 , 保護膜碼: >> -, 客戶試片取樣數量: >> 0, 客戶試片取樣型式: >> -, 調質碼: >> S, 套筒碼: >> S , 規格: >> CGLCC-20, 製造標準: >> CNS, 表面處理劑種類: >> Z, 表面處理劑塗佈量: >> Z, 伸長率測試: >> N, 硬度測試碼: >> N, 抗拉強度測試: >> N, 降伏強度測試: >> N, 厚度變異: >> -1.6, 訂單正面顏色(五碼): >> NWS1Z, 正面漆膜厚: >> NOM, 正面漆塗漆型式幾塗幾烤: >> 2, 修邊碼: >> Y, 重量碼: >> AW, 鋼捲捲向: >> I, 鍍層碼: >> AZ150, 20251111 17:36:41 (21003) 訂單背面顏色(五碼): BW74X >> BW73X, GL鋅花要求下限: >> 0, GL鋅花要求上限: >> 0, 印刷輥號: G04-C1300 >> F24-C1300, 客戶試片取樣數量: 0 >> , 訂單正面顏色(五碼): NWS1Z >> NBW3Y, | H:厚度偏薄
PPGL | 2509DCD006/005 | 1. 警告！本用途只適用於高鍍層AZ250以上。有疑問請洽TDCC (OFP00433)-{.不符.} 2. 【提醒】確認本印刷訂單是否需特殊處理 (OFP00562)-{.不符.} 3. 【提醒】確認本印刷訂單是否需特殊處理 (OFP00563)-{.不符.} 4. 避免客戶下單用途別與色碼不符 (用途碼:CHA020, 正面色碼:NYS3XS 不符)(OFP00029)-{.不符.} | 1. 部分大陸料含B元素超過CNS規範管制，故請原料CNS規範之訂單不要配大陸料 (OFP00684)-{.不符.} | 1. 警告！本用途只適用於高鍍層AZ250以上。有疑問請洽TDCC (OFP00433)-{.不符.} 2. 提醒！孵蛋訂單鍍鋅套桶要加 "S" (OFP00559)-{.不符.} 3. 【提醒】確認本印刷訂單是否需特殊處理 (OFP00562)-{.不符.} 4. 【提醒】確認本印刷訂單是否需特殊處理 (OFP00563)-{.不符.} 5. 部分大陸料含B元素超過CNS規範管制，故請原料CNS規範之訂單不要配大陸料 (OFP00684)-{.不符.} | 訂單:2509DCD006/005 CPL <生產備註> 事項如下 . 除HGI/ HGL 訂單邊緣不噴油. 其餘皆側緣噴油 (RMK00285) | 訂單:2509DCD006/005 CR1 無 <生產備註> 事項 | 訂單:2509DCD006/005 CR2 無 <生產備註> 事項 | 訂單:2509DCD006/005 CG1 <生產備註> 事項如下 . 1.板形：依TSD鍍鋅板形規格要求。 (RMK00525) . 2.鍍鋅板面品質要求：鍍鋅表面不可有鋅痕,妊娠紋,壓痕,凹陷及刮痕等(同PCM產品之外觀要求)。 (RMK00525) . 3.出口請加鋼套桶(S)，收捲時請避免鋼套桶突出，以利後續熱處理製程作業。 (RMK00525) . 【特殊處理鋼捲】出口請加鋼套桶(S)，收捲時請避免鋼套桶突出，以利後續熱處理製程作業。 (RMK00601) | 訂單:2509DCD006/005 CG2 <生產備註> 事項如下 . 1.板形：依TSD鍍鋅板形規格要求。 (RMK00525) . 2.鍍鋅板面品質要求：鍍鋅表面不可有鋅痕,妊娠紋,壓痕,凹陷及刮痕等(同PCM產品之外觀要求)。 (RMK00525) . 3.出口請加鋼套桶(S)，收捲時請避免鋼套桶突出，以利後續熱處理製程作業。 (RMK00525) . 【特殊處理鋼捲】出口請加鋼套桶(S)，收捲時請避免鋼套桶突出，以利後續熱處理製程作業。 (RMK00601) | 訂單:2509DCD006/005 CC1 <生產備註> 事項如下 . ★品檢注意！JIS&CNS 訂單必須每滿50噸一定要再做一次TEST (RMK00259) . 2015年發生過訴賠。請出口使用鋼套桶前請檢查焊接處，以免捲取後產生折痕 (RMK00381) . 1.第1Pass (RMK00525) . 1.1.線速85mpm，指定CC2生產, 前處理使用表調，只塗裝正面5μ，背面僅前處理不塗漆。 (RMK00525) . 1.2.正面底漆以R塗裝方式，不允許繩紋或塗佈不均..等塗裝缺陷。 (RMK00525) . 1.3.塗佈量請控制95~105%。 (RMK00525) . 1.4.第1Pass生產不用噴背標。★生產印刷第一PASS時，出口請收內捲★ (RMK00525) . 2.第2Pass (RMK00525) . 2.1.線速: 50mpm 印刷輥號: G34-C1300 (RMK00525) . 2.2.第2Pass生產，前處理不必塗裝。 (RMK00525) . 2.3.出口鋼捲請貼“禁止疊放”紅色標籤。收捲張力設定同rough matt。 (RMK00525) . 2.4.Base 2輥R塗裝，濾心50μ，稀釋Thinner為No.2B，粘度50±10”，PMT設定為232℃。 (RMK00525) . 2.5.Printer (Head 1 + Head 3) 2輥印刷砂岩石紋圖案 (NYT37S)。 (RMK00525) . 2.6.Printer 生產時需開熱風。 (RMK00525) . 2.7.Printer Head 4 塗裝KP 1E6172，PMT設定為232℃。 (RMK00525) . 2.8.1E6172 Clear有含骨材，塗裝黏度：先以原液塗裝視塗裝板面狀況作調整。 (RMK00525) . 2.9.Clear稀釋Thinner為No.2B，濾心125μ。 (RMK00525) . 1.第1Pass (RMK00595) . 1.1.線速85mpm，只塗裝正面5μ，背面僅前處理不塗漆。 (RMK00595) . 1.2.正面底漆以R塗裝方式，不允許繩紋或塗佈不均..等塗裝缺陷。 (RMK00595) . 1.3.塗佈量請控制95~105%。 (RMK00595) . 1.4.第1Pass生產不用噴背標。 (RMK00595) . 1.5.★生產印刷第一PASS時，出口請收內捲★ (RMK00595) | 訂單:2509DCD006/005 CC2 <生產備註> 事項如下 . ★品檢注意！JIS&CNS 訂單必須每滿50噸一定要再做一次TEST (RMK00259) . 2015年發生過訴賠。請出口使用鋼套桶前請檢查焊接處，以免捲取後產生折痕 (RMK00381) . 1.第1Pass (RMK00525) . 1.1.線速85mpm，指定CC2生產, 前處理使用表調，只塗裝正面5μ，背面僅前處理不塗漆。 (RMK00525) . 1.2.正面底漆以R塗裝方式，不允許繩紋或塗佈不均..等塗裝缺陷。 (RMK00525) . 1.3.塗佈量請控制95~105%。 (RMK00525) . 1.4.第1Pass生產不用噴背標。★生產印刷第一PASS時，出口請收內捲★ (RMK00525) . 2.第2Pass (RMK00525) . 2.1.線速: 50mpm 印刷輥號: G34-C1300 (RMK00525) . 2.2.第2Pass生產，前處理不必塗裝。 (RMK00525) . 2.3.出口鋼捲請貼“禁止疊放”紅色標籤。收捲張力設定同rough matt。 (RMK00525) . 2.4.Base 2輥R塗裝，濾心50μ，稀釋Thinner為No.2B，粘度50±10”，PMT設定為232℃。 (RMK00525) . 2.5.Printer (Head 1 + Head 3) 2輥印刷砂岩石紋圖案 (NYT37S)。 (RMK00525) . 2.6.Printer 生產時需開熱風。 (RMK00525) . 2.7.Printer Head 4 塗裝KP 1E6172，PMT設定為232℃。 (RMK00525) . 2.8.1E6172 Clear有含骨材，塗裝黏度：先以原液塗裝視塗裝板面狀況作調整。 (RMK00525) . 2.9.Clear稀釋Thinner為No.2B，濾心125μ。 (RMK00525) . 1.第1Pass (RMK00595) . 1.1.線速85mpm，只塗裝正面5μ，背面僅前處理不塗漆。 (RMK00595) . 1.2.正面底漆以R塗裝方式，不允許繩紋或塗佈不均..等塗裝缺陷。 (RMK00595) . 1.3.塗佈量請控制95~105%。 (RMK00595) . 1.4.第1Pass生產不用噴背標。 (RMK00595) . 1.5.★生產印刷第一PASS時，出口請收內捲★ (RMK00595) | 訂單:2509DCD006/005 RCL 無 <生產備註> 事項 | 訂單:2509DCD006/005 CCPK 無 <生產備註> 事項 | 訂單:2509DCD006/005 CGQC <品檢備註> 事項如下 . 1.板形：依TSD鍍鋅板形規格要求。 (RMK00525) . 2.鍍鋅板面品質要求：鍍鋅表面不可有鋅痕,妊娠紋,壓痕,凹陷及刮痕等(同PCM產品之外觀要求)。 (RMK00525) . 3.出口請加鋼套桶(S)，收捲時請避免鋼套桶突出，以利後續熱處理製程作業。 (RMK00525) . 【特殊處理鋼捲】出口請加鋼套桶(S)，收捲時請避免鋼套桶突出，以利後續熱處理製程作業。 (RMK00601) | 訂單:2509DCD006/005 CCQC <品檢備註> 事項如下 . ★品檢注意！JIS&CNS 訂單必須每滿50噸一定要再做一次TEST (RMK00259) . 1.第1Pass (RMK00525) . 1.1.線速85mpm，指定CC2生產, 前處理使用表調，只塗裝正面5μ，背面僅前處理不塗漆。 (RMK00525) . 1.2.正面底漆以R塗裝方式，不允許繩紋或塗佈不均..等塗裝缺陷。 (RMK00525) . 1.3.塗佈量請控制95~105%。 (RMK00525) . 1.4.第1Pass生產不用噴背標。★生產印刷第一PASS時，出口請收內捲★ (RMK00525) . 2.第2Pass (RMK00525) . 2.1.線速: 50mpm 印刷輥號: G34-C1300 (RMK00525) . 2.2.第2Pass生產，前處理不必塗裝。 (RMK00525) . 2.3.出口鋼捲請貼“禁止疊放”紅色標籤。收捲張力設定同rough matt。 (RMK00525) . 2.4.Base 2輥R塗裝，濾心50μ，稀釋Thinner為No.2B，粘度50±10”，PMT設定為232℃。 (RMK00525) . 2.5.Printer (Head 1 + Head 3) 2輥印刷砂岩石紋圖案 (NYT37S)。 (RMK00525) . 2.6.Printer 生產時需開熱風。 (RMK00525) . 2.7.Printer Head 4 塗裝KP 1E6172，PMT設定為232℃。 (RMK00525) . 2.8.1E6172 Clear有含骨材，塗裝黏度：先以原液塗裝視塗裝板面狀況作調整。 (RMK00525) . 2.9.Clear稀釋Thinner為No.2B，濾心125μ。 (RMK00525) . 1.第1Pass (RMK00595) . 1.1.線速85mpm，只塗裝正面5μ，背面僅前處理不塗漆。 (RMK00595) . 1.2.正面底漆以R塗裝方式，不允許繩紋或塗佈不均..等塗裝缺陷。 (RMK00595) . 1.3.塗佈量請控制95~105%。 (RMK00595) . 1.4.第1Pass生產不用噴背標。 (RMK00595) . 1.5.★生產印刷第一PASS時，出口請收內捲★ (RMK00595) | 訂單:2509DCD006/005 TOL 無 <生產備註> 事項 |  | 訂單 2509DCD006/005 修改記錄如下: 20251111 17:36:44 (21003) 退火碼: >> S1, 用途碼: >> CHA020, 背面標示: >> C811, 訂單背面顏色(五碼): >> BW73X, 背面漆膜厚: >> 15, 背面漆塗漆型式幾塗幾烤: >> 2, 鉻酸鹽: >> Z, 訂單厚度: >> 0.3, 訂單重: >> 10, 重量容許率(下限): >> 10, 重量容許率(上限): >> 10, 訂單寬度: >> 1010, 鍍製方式: >> BC, 鋼捲內徑: >> 508, 鋼捲下限重: >> 3, 鋼捲上限重: >> 5, 壓花條件碼: >> -, 表面花紋: >> R, GL鋅花要求下限: >> 0, GL鋅花要求上限: >> 0, 綠色識別碼: >> -, 印刷輥號: >> G34-C1300, 產品代碼: >> PPGL, 皮膜碼: >> -, 單位別: >> M, 油品種類: >> Z, 塗油量: >> Z, 包裝代碼: >> D2 , 保護膜碼: >> -, 客戶試片取樣型式: >> -, 調質碼: >> S, 套筒碼: >> S , 規格: >> CGLCC-20, 製造標準: >> CNS, 表面處理劑種類: >> Z, 表面處理劑塗佈量: >> Z, 伸長率測試: >> N, 硬度測試碼: >> N, 抗拉強度測試: >> N, 降伏強度測試: >> N, 厚度變異: >> 0, 訂單正面顏色(五碼): >> NYS3X, 正面漆膜厚: >> NOM, 正面漆塗漆型式幾塗幾烤: >> 2, 修邊碼: >> Y, 重量碼: >> AW, 鋼捲捲向: >> I, 鍍層碼: >> AZ150, | *:
PPGL | 2509DCD006/006 |  | 1. 部分大陸料含B元素超過CNS規範管制，故請原料CNS規範之訂單不要配大陸料 (OFP00684)-{.不符.} | 1. 訂單若有厚度變異，冷軋厚度公差比照烤漆計算公式 , 但最小為 1/2 公差做設定 (OFP00254)-{.不符.} 2. "偏薄要求訂單" 鍍後厚度減 鍍後厚度下限需大於 0.02 MM,以免發生厚度不足狀況 (OFP00369)-{.不符.} 3. 部分大陸料含B元素超過CNS規範管制，故請原料CNS規範之訂單不要配大陸料 (OFP00684)-{.不符.} | 訂單:2509DCD006/006 CPL <生產備註> 事項如下 . 除HGI/ HGL 訂單邊緣不噴油. 其餘皆側緣噴油 (RMK00285) | 訂單:2509DCD006/006 CR1 無 <生產備註> 事項 | 訂單:2509DCD006/006 CR2 無 <生產備註> 事項 | 訂單:2509DCD006/006 CG1 無 <生產備註> 事項 | 訂單:2509DCD006/006 CG2 無 <生產備註> 事項 | 訂單:2509DCD006/006 CC1 <生產備註> 事項如下 . ★品檢注意！JIS&CNS 訂單必須每滿50噸一定要再做一次TEST (RMK00259) . 【品檢】 第一PASS(只塗底漆)仍需作外觀板面檢驗, 若發現缺陷以８８Ｂ處置作暫留 (RMK00345) . 【品檢】測試時依Base色差值管制, 超出管制值時,若TSD2 或 TDCC判定要生產, 請在測試及外觀報表簽名 (RMK00345) . 【品檢】 測試時最後成品要不要生產由 TSD2決定 (RMK00345) . 【品檢】正式生產後, 請保留第二分切試片，簽名當作此生產批對色板, 並請留意同批目視無明顯色差。 (RMK00345) . 【品檢】每一分切留30cm*全寬試片1片裁成A4一片 TO 業務 (RMK00345) . 2015年發生過訴賠。請出口使用鋼套桶前請檢查焊接處，以免捲取後產生折痕 (RMK00381) . 2.第2Pass (RMK00437) . 2.1.線速: 60mpm 印刷輥號: F14-C1300 (RMK00437) . 2.2.第2Pass生產，前處理不必塗裝。 (RMK00437) . 2.3.出口鋼捲請貼“禁止疊放”紅色標籤。收捲張力設定同rough matt。 (RMK00437) . 2.4.Base 2輥R塗裝，濾心50μ，稀釋Thinner為No.2B，粘度50±10”，PMT設定為232℃。 (RMK00437) . 2.5.Printer Head 2 印刷紅豆杉木紋圖案 (NBT34S)。 (RMK00437) . 2.6.Printer Head 4 塗裝KP 1E6172 Clear，PMT設定為232℃。 (RMK00437) . 2.7.Clear有含骨材，塗裝黏度：先以原液塗裝，視塗裝板面狀況作調整。 (RMK00437) . 2.8.Clear稀釋Thinner為No.2B，濾心125μ。 (RMK00437) . 2.9.PS. 2016/09月起紅豆杉切換Clear（原光澤25度1ED062改為光澤10度1E6172） (RMK00437) . 1.第1Pass (RMK00595) . 1.1.線速85mpm，只塗裝正面5μ，背面僅前處理不塗漆。 (RMK00595) . 1.2.正面底漆以R塗裝方式，不允許繩紋或塗佈不均..等塗裝缺陷。 (RMK00595) . 1.3.塗佈量請控制95~105%。 (RMK00595) . 1.4.第1Pass生產不用噴背標。 (RMK00595) . 1.5.★生產印刷第一PASS時，出口請收內捲★ (RMK00595) | 訂單:2509DCD006/006 CC2 <生產備註> 事項如下 . ★品檢注意！JIS&CNS 訂單必須每滿50噸一定要再做一次TEST (RMK00259) . 【品檢】 第一PASS(只塗底漆)仍需作外觀板面檢驗, 若發現缺陷以８８Ｂ處置作暫留 (RMK00345) . 【品檢】測試時依Base色差值管制, 超出管制值時,若TSD2 或 TDCC判定要生產, 請在測試及外觀報表簽名 (RMK00345) . 【品檢】 測試時最後成品要不要生產由 TSD2決定 (RMK00345) . 【品檢】正式生產後, 請保留第二分切試片，簽名當作此生產批對色板, 並請留意同批目視無明顯色差。 (RMK00345) . 【品檢】每一分切留30cm*全寬試片1片裁成A4一片 TO 業務 (RMK00345) . 2015年發生過訴賠。請出口使用鋼套桶前請檢查焊接處，以免捲取後產生折痕 (RMK00381) . 2.第2Pass (RMK00437) . 2.1.線速: 60mpm 印刷輥號: F14-C1300 (RMK00437) . 2.2.第2Pass生產，前處理不必塗裝。 (RMK00437) . 2.3.出口鋼捲請貼“禁止疊放”紅色標籤。收捲張力設定同rough matt。 (RMK00437) . 2.4.Base 2輥R塗裝，濾心50μ，稀釋Thinner為No.2B，粘度50±10”，PMT設定為232℃。 (RMK00437) . 2.5.Printer Head 2 印刷紅豆杉木紋圖案 (NBT34S)。 (RMK00437) . 2.6.Printer Head 4 塗裝KP 1E6172 Clear，PMT設定為232℃。 (RMK00437) . 2.7.Clear有含骨材，塗裝黏度：先以原液塗裝，視塗裝板面狀況作調整。 (RMK00437) . 2.8.Clear稀釋Thinner為No.2B，濾心125μ。 (RMK00437) . 2.9.PS. 2016/09月起紅豆杉切換Clear（原光澤25度1ED062改為光澤10度1E6172） (RMK00437) . 1.第1Pass (RMK00595) . 1.1.線速85mpm，只塗裝正面5μ，背面僅前處理不塗漆。 (RMK00595) . 1.2.正面底漆以R塗裝方式，不允許繩紋或塗佈不均..等塗裝缺陷。 (RMK00595) . 1.3.塗佈量請控制95~105%。 (RMK00595) . 1.4.第1Pass生產不用噴背標。 (RMK00595) . 1.5.★生產印刷第一PASS時，出口請收內捲★ (RMK00595) | 訂單:2509DCD006/006 RCL 無 <生產備註> 事項 | 訂單:2509DCD006/006 CCPK 無 <生產備註> 事項 | 訂單:2509DCD006/006 CGQC 無 <品檢備註> 事項 | 訂單:2509DCD006/006 CCQC <品檢備註> 事項如下 . ★品檢注意！JIS&CNS 訂單必須每滿50噸一定要再做一次TEST (RMK00259) . 【品檢】 第一PASS(只塗底漆)仍需作外觀板面檢驗, 若發現缺陷以８８Ｂ處置作暫留 (RMK00345) . 【品檢】測試時依Base色差值管制, 超出管制值時,若TSD2 或 TDCC判定要生產, 請在測試及外觀報表簽名 (RMK00345) . 【品檢】 測試時最後成品要不要生產由 TSD2決定 (RMK00345) . 【品檢】正式生產後, 請保留第二分切試片，簽名當作此生產批對色板, 並請留意同批目視無明顯色差。 (RMK00345) . 【品檢】每一分切留30cm*全寬試片1片裁成A4一片 TO 業務 (RMK00345) . 2.第2Pass (RMK00437) . 2.1.線速: 60mpm 印刷輥號: F14-C1300 (RMK00437) . 2.2.第2Pass生產，前處理不必塗裝。 (RMK00437) . 2.3.出口鋼捲請貼“禁止疊放”紅色標籤。收捲張力設定同rough matt。 (RMK00437) . 2.4.Base 2輥R塗裝，濾心50μ，稀釋Thinner為No.2B，粘度50±10”，PMT設定為232℃。 (RMK00437) . 2.5.Printer Head 2 印刷紅豆杉木紋圖案 (NBT34S)。 (RMK00437) . 2.6.Printer Head 4 塗裝KP 1E6172 Clear，PMT設定為232℃。 (RMK00437) . 2.7.Clear有含骨材，塗裝黏度：先以原液塗裝，視塗裝板面狀況作調整。 (RMK00437) . 2.8.Clear稀釋Thinner為No.2B，濾心125μ。 (RMK00437) . 2.9.PS. 2016/09月起紅豆杉切換Clear（原光澤25度1ED062改為光澤10度1E6172） (RMK00437) . 1.第1Pass (RMK00595) . 1.1.線速85mpm，只塗裝正面5μ，背面僅前處理不塗漆。 (RMK00595) . 1.2.正面底漆以R塗裝方式，不允許繩紋或塗佈不均..等塗裝缺陷。 (RMK00595) . 1.3.塗佈量請控制95~105%。 (RMK00595) . 1.4.第1Pass生產不用噴背標。 (RMK00595) . 1.5.★生產印刷第一PASS時，出口請收內捲★ (RMK00595) | 訂單:2509DCD006/006 TOL 無 <生產備註> 事項 |  | 訂單 2509DCD006/006 修改記錄如下: 20251111 17:36:46 (21003) 退火碼: >> S1, 用途碼: >> COA020, 背面標示: >> C811, 訂單背面顏色(五碼): >> BW73X, 背面漆膜厚: >> 15, 背面漆塗漆型式幾塗幾烤: >> 2, 鉻酸鹽: >> Z, 訂單厚度: >> 0.35, 訂單重: >> 20, 重量容許率(下限): >> 10, 重量容許率(上限): >> 10, 訂單寬度: >> 914, 鍍製方式: >> BC, 鋼捲內徑: >> 508, 鋼捲下限重: >> 3, 鋼捲上限重: >> 5, 壓花條件碼: >> -, 表面花紋: >> R, GL鋅花要求下限: >> 0, GL鋅花要求上限: >> 0, 綠色識別碼: >> -, 印刷輥號: >> F14-C1300, 產品代碼: >> PPGL, 皮膜碼: >> -, 單位別: >> M, 油品種類: >> Z, 塗油量: >> Z, 包裝代碼: >> D2 , 保護膜碼: >> -, 客戶試片取樣型式: >> -, 調質碼: >> S, 套筒碼: >> S , 規格: >> CGLCC-20, 製造標準: >> CNS, 表面處理劑種類: >> Z, 表面處理劑塗佈量: >> Z, 伸長率測試: >> N, 硬度測試碼: >> N, 抗拉強度測試: >> N, 降伏強度測試: >> N, 厚度變異: >> -1.6, 訂單正面顏色(五碼): >> NBW3T, 正面漆膜厚: >> NOM, 正面漆塗漆型式幾塗幾烤: >> 2, 修邊碼: >> Y, 重量碼: >> AW, 鋼捲捲向: >> I, 鍍層碼: >> AZ150, | H:厚度偏薄
PPGL | 2509DCD006/007 |  | 1. 部分大陸料含B元素超過CNS規範管制，故請原料CNS規範之訂單不要配大陸料 (OFP00684)-{.不符.} | 1. 訂單若有厚度變異，冷軋厚度公差比照烤漆計算公式 , 但最小為 1/2 公差做設定 (OFP00254)-{.不符.} 2. "偏薄要求訂單" 鍍後厚度減 鍍後厚度下限需大於 0.02 MM,以免發生厚度不足狀況 (OFP00369)-{.不符.} 3. 部分大陸料含B元素超過CNS規範管制，故請原料CNS規範之訂單不要配大陸料 (OFP00684)-{.不符.} | 訂單:2509DCD006/007 CPL <生產備註> 事項如下 . 除HGI/ HGL 訂單邊緣不噴油. 其餘皆側緣噴油 (RMK00285) | 訂單:2509DCD006/007 CR1 無 <生產備註> 事項 | 訂單:2509DCD006/007 CR2 無 <生產備註> 事項 | 訂單:2509DCD006/007 CG1 無 <生產備註> 事項 | 訂單:2509DCD006/007 CG2 無 <生產備註> 事項 | 訂單:2509DCD006/007 CC1 <生產備註> 事項如下 . ★品檢注意！JIS&CNS 訂單必須每滿50噸一定要再做一次TEST (RMK00259) . 【品檢】 第一PASS(只塗底漆)仍需作外觀板面檢驗, 若發現缺陷以８８Ｂ處置作暫留 (RMK00345) . 【品檢】測試時依Base色差值管制, 超出管制值時,若TSD2 或 TDCC判定要生產, 請在測試及外觀報表簽名 (RMK00345) . 【品檢】 測試時最後成品要不要生產由 TSD2決定 (RMK00345) . 【品檢】正式生產後, 請保留第二分切試片，簽名當作此生產批對色板, 並請留意同批目視無明顯色差。 (RMK00345) . 【品檢】每一分切留30cm*全寬試片1片裁成A4一片 TO 業務 (RMK00345) . 2015年發生過訴賠。請出口使用鋼套桶前請檢查焊接處，以免捲取後產生折痕 (RMK00381) . 2.第2Pass (RMK00437) . 2.1.線速: 60mpm 印刷輥號: F14-C1300 (RMK00437) . 2.2.第2Pass生產，前處理不必塗裝。 (RMK00437) . 2.3.出口鋼捲請貼“禁止疊放”紅色標籤。收捲張力設定同rough matt。 (RMK00437) . 2.4.Base 2輥R塗裝，濾心50μ，稀釋Thinner為No.2B，粘度50±10”，PMT設定為232℃。 (RMK00437) . 2.5.Printer Head 2 印刷紅豆杉木紋圖案 (NBT34S)。 (RMK00437) . 2.6.Printer Head 4 塗裝KP 1E6172 Clear，PMT設定為232℃。 (RMK00437) . 2.7.Clear有含骨材，塗裝黏度：先以原液塗裝，視塗裝板面狀況作調整。 (RMK00437) . 2.8.Clear稀釋Thinner為No.2B，濾心125μ。 (RMK00437) . 2.9.PS. 2016/09月起紅豆杉切換Clear（原光澤25度1ED062改為光澤10度1E6172） (RMK00437) . 1.第1Pass (RMK00595) . 1.1.線速85mpm，只塗裝正面5μ，背面僅前處理不塗漆。 (RMK00595) . 1.2.正面底漆以R塗裝方式，不允許繩紋或塗佈不均..等塗裝缺陷。 (RMK00595) . 1.3.塗佈量請控制95~105%。 (RMK00595) . 1.4.第1Pass生產不用噴背標。 (RMK00595) . 1.5.★生產印刷第一PASS時，出口請收內捲★ (RMK00595) | 訂單:2509DCD006/007 CC2 <生產備註> 事項如下 . ★品檢注意！JIS&CNS 訂單必須每滿50噸一定要再做一次TEST (RMK00259) . 【品檢】 第一PASS(只塗底漆)仍需作外觀板面檢驗, 若發現缺陷以８８Ｂ處置作暫留 (RMK00345) . 【品檢】測試時依Base色差值管制, 超出管制值時,若TSD2 或 TDCC判定要生產, 請在測試及外觀報表簽名 (RMK00345) . 【品檢】 測試時最後成品要不要生產由 TSD2決定 (RMK00345) . 【品檢】正式生產後, 請保留第二分切試片，簽名當作此生產批對色板, 並請留意同批目視無明顯色差。 (RMK00345) . 【品檢】每一分切留30cm*全寬試片1片裁成A4一片 TO 業務 (RMK00345) . 2015年發生過訴賠。請出口使用鋼套桶前請檢查焊接處，以免捲取後產生折痕 (RMK00381) . 2.第2Pass (RMK00437) . 2.1.線速: 60mpm 印刷輥號: F14-C1300 (RMK00437) . 2.2.第2Pass生產，前處理不必塗裝。 (RMK00437) . 2.3.出口鋼捲請貼“禁止疊放”紅色標籤。收捲張力設定同rough matt。 (RMK00437) . 2.4.Base 2輥R塗裝，濾心50μ，稀釋Thinner為No.2B，粘度50±10”，PMT設定為232℃。 (RMK00437) . 2.5.Printer Head 2 印刷紅豆杉木紋圖案 (NBT34S)。 (RMK00437) . 2.6.Printer Head 4 塗裝KP 1E6172 Clear，PMT設定為232℃。 (RMK00437) . 2.7.Clear有含骨材，塗裝黏度：先以原液塗裝，視塗裝板面狀況作調整。 (RMK00437) . 2.8.Clear稀釋Thinner為No.2B，濾心125μ。 (RMK00437) . 2.9.PS. 2016/09月起紅豆杉切換Clear（原光澤25度1ED062改為光澤10度1E6172） (RMK00437) . 1.第1Pass (RMK00595) . 1.1.線速85mpm，只塗裝正面5μ，背面僅前處理不塗漆。 (RMK00595) . 1.2.正面底漆以R塗裝方式，不允許繩紋或塗佈不均..等塗裝缺陷。 (RMK00595) . 1.3.塗佈量請控制95~105%。 (RMK00595) . 1.4.第1Pass生產不用噴背標。 (RMK00595) . 1.5.★生產印刷第一PASS時，出口請收內捲★ (RMK00595) | 訂單:2509DCD006/007 RCL 無 <生產備註> 事項 | 訂單:2509DCD006/007 CCPK 無 <生產備註> 事項 | 訂單:2509DCD006/007 CGQC 無 <品檢備註> 事項 | 訂單:2509DCD006/007 CCQC <品檢備註> 事項如下 . ★品檢注意！JIS&CNS 訂單必須每滿50噸一定要再做一次TEST (RMK00259) . 【品檢】 第一PASS(只塗底漆)仍需作外觀板面檢驗, 若發現缺陷以８８Ｂ處置作暫留 (RMK00345) . 【品檢】測試時依Base色差值管制, 超出管制值時,若TSD2 或 TDCC判定要生產, 請在測試及外觀報表簽名 (RMK00345) . 【品檢】 測試時最後成品要不要生產由 TSD2決定 (RMK00345) . 【品檢】正式生產後, 請保留第二分切試片，簽名當作此生產批對色板, 並請留意同批目視無明顯色差。 (RMK00345) . 【品檢】每一分切留30cm*全寬試片1片裁成A4一片 TO 業務 (RMK00345) . 2.第2Pass (RMK00437) . 2.1.線速: 60mpm 印刷輥號: F14-C1300 (RMK00437) . 2.2.第2Pass生產，前處理不必塗裝。 (RMK00437) . 2.3.出口鋼捲請貼“禁止疊放”紅色標籤。收捲張力設定同rough matt。 (RMK00437) . 2.4.Base 2輥R塗裝，濾心50μ，稀釋Thinner為No.2B，粘度50±10”，PMT設定為232℃。 (RMK00437) . 2.5.Printer Head 2 印刷紅豆杉木紋圖案 (NBT34S)。 (RMK00437) . 2.6.Printer Head 4 塗裝KP 1E6172 Clear，PMT設定為232℃。 (RMK00437) . 2.7.Clear有含骨材，塗裝黏度：先以原液塗裝，視塗裝板面狀況作調整。 (RMK00437) . 2.8.Clear稀釋Thinner為No.2B，濾心125μ。 (RMK00437) . 2.9.PS. 2016/09月起紅豆杉切換Clear（原光澤25度1ED062改為光澤10度1E6172） (RMK00437) . 1.第1Pass (RMK00595) . 1.1.線速85mpm，只塗裝正面5μ，背面僅前處理不塗漆。 (RMK00595) . 1.2.正面底漆以R塗裝方式，不允許繩紋或塗佈不均..等塗裝缺陷。 (RMK00595) . 1.3.塗佈量請控制95~105%。 (RMK00595) . 1.4.第1Pass生產不用噴背標。 (RMK00595) . 1.5.★生產印刷第一PASS時，出口請收內捲★ (RMK00595) | 訂單:2509DCD006/007 TOL 無 <生產備註> 事項 |  | 訂單 2509DCD006/007 修改記錄如下: 20251111 17:36:49 (21003) 退火碼: >> S1, 用途碼: >> COA020, 背面標示: >> C811, 訂單背面顏色(五碼): >> BW73X, 背面漆膜厚: >> 15, 背面漆塗漆型式幾塗幾烤: >> 2, 鉻酸鹽: >> Z, 訂單厚度: >> 0.35, 訂單重: >> 20, 重量容許率(下限): >> 10, 重量容許率(上限): >> 10, 訂單寬度: >> 1000, 鍍製方式: >> BC, 鋼捲內徑: >> 508, 鋼捲下限重: >> 3, 鋼捲上限重: >> 5, 壓花條件碼: >> -, 表面花紋: >> R, GL鋅花要求下限: >> 0, GL鋅花要求上限: >> 0, 綠色識別碼: >> -, 印刷輥號: >> F14-C1300, 產品代碼: >> PPGL, 皮膜碼: >> -, 單位別: >> M, 油品種類: >> Z, 塗油量: >> Z, 包裝代碼: >> D2 , 保護膜碼: >> -, 客戶試片取樣型式: >> -, 調質碼: >> S, 套筒碼: >> S , 規格: >> CGLCC-20, 製造標準: >> CNS, 表面處理劑種類: >> Z, 表面處理劑塗佈量: >> Z, 伸長率測試: >> N, 硬度測試碼: >> N, 抗拉強度測試: >> N, 降伏強度測試: >> N, 厚度變異: >> -1.6, 訂單正面顏色(五碼): >> NBW3T, 正面漆膜厚: >> NOM, 正面漆塗漆型式幾塗幾烤: >> 2, 修邊碼: >> Y, 重量碼: >> AW, 鋼捲捲向: >> I, 鍍層碼: >> AZ150, | H:厚度偏薄
PPSUS | 2509DCD007/001 |  |  | 1. PPSUS&PPAL 單位長度(M/T)要自己算完後修改 SOP內容。RD洗衣機外殼用可用 -0.04～0 去算 (OFP00649)-{.不符.} | 訂單:2509DCD007/001 CPL 無 <生產備註> 事項 | 訂單:2509DCD007/001 CR1 無 <生產備註> 事項 | 訂單:2509DCD007/001 CR2 無 <生產備註> 事項 | 訂單:2509DCD007/001 CG1 無 <生產備註> 事項 | 訂單:2509DCD007/001 CG2 無 <生產備註> 事項 | 訂單:2509DCD007/001 CC1 <生產備註> 事項如下 . 1.入口板厚以平凸分釐卡量測,其W/D距板邊10mm處量測 (RMK00619) . 2.入口急峻度≦0.7%，毛邊(雙平頭分釐卡)≦30μm(一定要落實記錄，以作為品質追蹤依據) (RMK00619) . 3.出/入口鼓起≦0.5mm超出管制規格請TSD送RCL確認板形 (RMK00619) . 4.前處理皮膜Si=14±5 mg/m2於CC2品檢室Twin-X:NRC350-Si(SUS304)檢測 (RMK00619) . 5.其餘品質管制若無特別註明，則以對應的烤漆產品用途管制 (RMK00619) . 6.【捲取+套桶】出口一律 STAGGER 捲取，並使用比訂單寬度"加寬"的套桶（一般為"P"，超低光澤與印刷為"S"） (RMK00619) | 訂單:2509DCD007/001 CC2 <生產備註> 事項如下 . 1.入口板厚以平凸分釐卡量測,其W/D距板邊10mm處量測 (RMK00619) . 2.入口急峻度≦0.7%，毛邊(雙平頭分釐卡)≦30μm(一定要落實記錄，以作為品質追蹤依據) (RMK00619) . 3.出/入口鼓起≦0.5mm超出管制規格請TSD送RCL確認板形 (RMK00619) . 4.前處理皮膜Si=14±5 mg/m2於CC2品檢室Twin-X:NRC350-Si(SUS304)檢測 (RMK00619) . 5.其餘品質管制若無特別註明，則以對應的烤漆產品用途管制 (RMK00619) . 6.【捲取+套桶】出口一律 STAGGER 捲取，並使用比訂單寬度"加寬"的套桶（一般為"P"，超低光澤與印刷為"S"） (RMK00619) | 訂單:2509DCD007/001 RCL 無 <生產備註> 事項 | 訂單:2509DCD007/001 CCPK 無 <生產備註> 事項 | 訂單:2509DCD007/001 CGQC 無 <品檢備註> 事項 | 訂單:2509DCD007/001 CCQC <品檢備註> 事項如下 . 1.入口板厚以平凸分釐卡量測,其W/D距板邊10mm處量測 (RMK00619) . 2.入口急峻度≦0.7%，毛邊(雙平頭分釐卡)≦30μm(一定要落實記錄，以作為品質追蹤依據) (RMK00619) . 3.出/入口鼓起≦0.5mm超出管制規格請TSD送RCL確認板形 (RMK00619) . 4.前處理皮膜Si=14±5 mg/m2於CC2品檢室Twin-X:NRC350-Si(SUS304)檢測 (RMK00619) . 5.其餘品質管制若無特別註明，則以對應的烤漆產品用途管制 (RMK00619) . 6.【捲取+套桶】出口一律 STAGGER 捲取，並使用比訂單寬度"加寬"的套桶（一般為"P"，超低光澤與印刷為"S"） (RMK00619) | 訂單:2509DCD007/001 TOL 無 <生產備註> 事項 |  | 訂單 2509DCD007/001 修改記錄如下: 20250915 11:28:03 (25028) 退火碼: >> S1, 用途碼: >> CIA008, 背面標示: >> C989, 訂單背面顏色(五碼): >> BW73Y, 背面漆膜厚: >> 12.5, 背面漆塗漆型式幾塗幾烤: >> 2, 鉻酸鹽: >> Z, 訂單厚度: >> 0.46, 訂單重: >> 40, 重量容許率(下限): >> 10, 重量容許率(上限): >> 10, 訂單寬度: >> 914, 鍍製方式: >> BC, 鋼捲內徑: >> 508, 鋼捲下限重: >> 3, 鋼捲上限重: >> 5, 壓花條件碼: >> -, 表面花紋: >> -, 綠色識別碼: >> -, 印刷輥號: >> -, 產品代碼: >> PPSUS, 皮膜碼: >> -, 單位別: >> M, 油品種類: >> Z, 塗油量: >> Z, 包裝代碼: >> A3 , 保護膜碼: >> -, 客戶試片取樣型式: >> -, 調質碼: >> S, 套筒碼: >> P , 規格: >> CSUS304-20, 製造標準: >> SYSCO, 表面處理劑種類: >> Z, 表面處理劑塗佈量: >> Z, 伸長率測試: >> N, 硬度測試碼: >> N, 抗拉強度測試: >> N, 降伏強度測試: >> N, 訂單正面顏色(五碼): >> 1C460, 正面漆膜厚: >> 25, 正面漆塗漆型式幾塗幾烤: >> 2, 修邊碼: >> Y, 重量碼: >> AW, 鋼捲捲向: >> I, 鍍層碼: >> -, | *:
PPSUS | 2509DCD007/002 |  |  | 1. PPSUS&PPAL 單位長度(M/T)要自己算完後修改 SOP內容。RD洗衣機外殼用可用 -0.04～0 去算 (OFP00649)-{.不符.} | 訂單:2509DCD007/002 CPL 無 <生產備註> 事項 | 訂單:2509DCD007/002 CR1 無 <生產備註> 事項 | 訂單:2509DCD007/002 CR2 無 <生產備註> 事項 | 訂單:2509DCD007/002 CG1 無 <生產備註> 事項 | 訂單:2509DCD007/002 CG2 無 <生產備註> 事項 | 訂單:2509DCD007/002 CC1 <生產備註> 事項如下 . 1.入口板厚以平凸分釐卡量測,其W/D距板邊10mm處量測 (RMK00619) . 2.入口急峻度≦0.7%，毛邊(雙平頭分釐卡)≦30μm(一定要落實記錄，以作為品質追蹤依據) (RMK00619) . 3.出/入口鼓起≦0.5mm超出管制規格請TSD送RCL確認板形 (RMK00619) . 4.前處理皮膜Si=14±5 mg/m2於CC2品檢室Twin-X:NRC350-Si(SUS304)檢測 (RMK00619) . 5.其餘品質管制若無特別註明，則以對應的烤漆產品用途管制 (RMK00619) . 6.【捲取+套桶】出口一律 STAGGER 捲取，並使用比訂單寬度"加寬"的套桶（一般為"P"，超低光澤與印刷為"S"） (RMK00619) | 訂單:2509DCD007/002 CC2 <生產備註> 事項如下 . 1.入口板厚以平凸分釐卡量測,其W/D距板邊10mm處量測 (RMK00619) . 2.入口急峻度≦0.7%，毛邊(雙平頭分釐卡)≦30μm(一定要落實記錄，以作為品質追蹤依據) (RMK00619) . 3.出/入口鼓起≦0.5mm超出管制規格請TSD送RCL確認板形 (RMK00619) . 4.前處理皮膜Si=14±5 mg/m2於CC2品檢室Twin-X:NRC350-Si(SUS304)檢測 (RMK00619) . 5.其餘品質管制若無特別註明，則以對應的烤漆產品用途管制 (RMK00619) . 6.【捲取+套桶】出口一律 STAGGER 捲取，並使用比訂單寬度"加寬"的套桶（一般為"P"，超低光澤與印刷為"S"） (RMK00619) | 訂單:2509DCD007/002 RCL 無 <生產備註> 事項 | 訂單:2509DCD007/002 CCPK 無 <生產備註> 事項 | 訂單:2509DCD007/002 CGQC 無 <品檢備註> 事項 | 訂單:2509DCD007/002 CCQC <品檢備註> 事項如下 . 1.入口板厚以平凸分釐卡量測,其W/D距板邊10mm處量測 (RMK00619) . 2.入口急峻度≦0.7%，毛邊(雙平頭分釐卡)≦30μm(一定要落實記錄，以作為品質追蹤依據) (RMK00619) . 3.出/入口鼓起≦0.5mm超出管制規格請TSD送RCL確認板形 (RMK00619) . 4.前處理皮膜Si=14±5 mg/m2於CC2品檢室Twin-X:NRC350-Si(SUS304)檢測 (RMK00619) . 5.其餘品質管制若無特別註明，則以對應的烤漆產品用途管制 (RMK00619) . 6.【捲取+套桶】出口一律 STAGGER 捲取，並使用比訂單寬度"加寬"的套桶（一般為"P"，超低光澤與印刷為"S"） (RMK00619) | 訂單:2509DCD007/002 TOL 無 <生產備註> 事項 |  | 訂單 2509DCD007/002 修改記錄如下: 20250915 11:28:05 (25028) 退火碼: >> S1, 用途碼: >> CIA008, 背面標示: >> C989, 訂單背面顏色(五碼): >> BW73Y, 背面漆膜厚: >> 12.5, 背面漆塗漆型式幾塗幾烤: >> 2, 鉻酸鹽: >> Z, 訂單厚度: >> 0.46, 訂單重: >> 20, 重量容許率(下限): >> 10, 重量容許率(上限): >> 10, 訂單寬度: >> 914, 鍍製方式: >> BC, 鋼捲內徑: >> 508, 鋼捲下限重: >> 3, 鋼捲上限重: >> 5, 壓花條件碼: >> -, 表面花紋: >> -, 綠色識別碼: >> -, 印刷輥號: >> -, 產品代碼: >> PPSUS, 皮膜碼: >> -, 單位別: >> M, 油品種類: >> Z, 塗油量: >> Z, 包裝代碼: >> A3 , 保護膜碼: >> -, 客戶試片取樣型式: >> -, 調質碼: >> S, 套筒碼: >> P , 規格: >> CSUS304-20, 製造標準: >> SYSCO, 表面處理劑種類: >> Z, 表面處理劑塗佈量: >> Z, 伸長率測試: >> N, 硬度測試碼: >> N, 抗拉強度測試: >> N, 降伏強度測試: >> N, 訂單正面顏色(五碼): >> 2Y730, 正面漆膜厚: >> 25, 正面漆塗漆型式幾塗幾烤: >> 2, 修邊碼: >> Y, 重量碼: >> AW, 鋼捲捲向: >> I, 鍍層碼: >> -, | *:
PPSUS | 2509DCD007/003 |  |  | 1. PPSUS&PPAL 單位長度(M/T)要自己算完後修改 SOP內容。RD洗衣機外殼用可用 -0.04～0 去算 (OFP00649)-{.不符.} | 訂單:2509DCD007/003 CPL 無 <生產備註> 事項 | 訂單:2509DCD007/003 CR1 無 <生產備註> 事項 | 訂單:2509DCD007/003 CR2 無 <生產備註> 事項 | 訂單:2509DCD007/003 CG1 無 <生產備註> 事項 | 訂單:2509DCD007/003 CG2 無 <生產備註> 事項 | 訂單:2509DCD007/003 CC1 <生產備註> 事項如下 . 1.入口板厚以平凸分釐卡量測,其W/D距板邊10mm處量測 (RMK00619) . 2.入口急峻度≦0.7%，毛邊(雙平頭分釐卡)≦30μm(一定要落實記錄，以作為品質追蹤依據) (RMK00619) . 3.出/入口鼓起≦0.5mm超出管制規格請TSD送RCL確認板形 (RMK00619) . 4.前處理皮膜Si=14±5 mg/m2於CC2品檢室Twin-X:NRC350-Si(SUS304)檢測 (RMK00619) . 5.其餘品質管制若無特別註明，則以對應的烤漆產品用途管制 (RMK00619) . 6.【捲取+套桶】出口一律 STAGGER 捲取，並使用比訂單寬度"加寬"的套桶（一般為"P"，超低光澤與印刷為"S"） (RMK00619) | 訂單:2509DCD007/003 CC2 <生產備註> 事項如下 . 1.入口板厚以平凸分釐卡量測,其W/D距板邊10mm處量測 (RMK00619) . 2.入口急峻度≦0.7%，毛邊(雙平頭分釐卡)≦30μm(一定要落實記錄，以作為品質追蹤依據) (RMK00619) . 3.出/入口鼓起≦0.5mm超出管制規格請TSD送RCL確認板形 (RMK00619) . 4.前處理皮膜Si=14±5 mg/m2於CC2品檢室Twin-X:NRC350-Si(SUS304)檢測 (RMK00619) . 5.其餘品質管制若無特別註明，則以對應的烤漆產品用途管制 (RMK00619) . 6.【捲取+套桶】出口一律 STAGGER 捲取，並使用比訂單寬度"加寬"的套桶（一般為"P"，超低光澤與印刷為"S"） (RMK00619) | 訂單:2509DCD007/003 RCL 無 <生產備註> 事項 | 訂單:2509DCD007/003 CCPK 無 <生產備註> 事項 | 訂單:2509DCD007/003 CGQC 無 <品檢備註> 事項 | 訂單:2509DCD007/003 CCQC <品檢備註> 事項如下 . 1.入口板厚以平凸分釐卡量測,其W/D距板邊10mm處量測 (RMK00619) . 2.入口急峻度≦0.7%，毛邊(雙平頭分釐卡)≦30μm(一定要落實記錄，以作為品質追蹤依據) (RMK00619) . 3.出/入口鼓起≦0.5mm超出管制規格請TSD送RCL確認板形 (RMK00619) . 4.前處理皮膜Si=14±5 mg/m2於CC2品檢室Twin-X:NRC350-Si(SUS304)檢測 (RMK00619) . 5.其餘品質管制若無特別註明，則以對應的烤漆產品用途管制 (RMK00619) . 6.【捲取+套桶】出口一律 STAGGER 捲取，並使用比訂單寬度"加寬"的套桶（一般為"P"，超低光澤與印刷為"S"） (RMK00619) | 訂單:2509DCD007/003 TOL 無 <生產備註> 事項 |  | 訂單 2509DCD007/003 修改記錄如下: 20250915 11:28:08 (25028) 退火碼: >> S1, 用途碼: >> CIA008, 背面標示: >> C989, 訂單背面顏色(五碼): >> BW73Y, 背面漆膜厚: >> 12.5, 背面漆塗漆型式幾塗幾烤: >> 2, 鉻酸鹽: >> Z, 訂單厚度: >> 0.46, 訂單重: >> 20, 重量容許率(下限): >> 10, 重量容許率(上限): >> 10, 訂單寬度: >> 914, 鍍製方式: >> BC, 鋼捲內徑: >> 508, 鋼捲下限重: >> 3, 鋼捲上限重: >> 5, 壓花條件碼: >> -, 表面花紋: >> -, 綠色識別碼: >> -, 印刷輥號: >> -, 產品代碼: >> PPSUS, 皮膜碼: >> -, 單位別: >> M, 油品種類: >> Z, 塗油量: >> Z, 包裝代碼: >> A3 , 保護膜碼: >> -, 客戶試片取樣型式: >> -, 調質碼: >> S, 套筒碼: >> P , 規格: >> CSUS304-20, 製造標準: >> SYSCO, 表面處理劑種類: >> Z, 表面處理劑塗佈量: >> Z, 伸長率測試: >> N, 硬度測試碼: >> N, 抗拉強度測試: >> N, 降伏強度測試: >> N, 訂單正面顏色(五碼): >> 1G380, 正面漆膜厚: >> 25, 正面漆塗漆型式幾塗幾烤: >> 2, 修邊碼: >> Y, 重量碼: >> AW, 鋼捲捲向: >> I, 鍍層碼: >> -, | *:
PPSUS | 2509DCD007/004 |  |  | 1. PPSUS&PPAL 單位長度(M/T)要自己算完後修改 SOP內容。RD洗衣機外殼用可用 -0.04～0 去算 (OFP00649)-{.不符.} | 訂單:2509DCD007/004 CPL 無 <生產備註> 事項 | 訂單:2509DCD007/004 CR1 無 <生產備註> 事項 | 訂單:2509DCD007/004 CR2 無 <生產備註> 事項 | 訂單:2509DCD007/004 CG1 <生產備註> 事項如下 . 瓦形屋頂用 注意鍍層控制範圍：min=標準值，Max=標準值+30 (RMK00103) . 因成形性需求故鍍層量有上限管制，排程變換前後一顆分切請U3暫留，待產線確認鍍層量後再行處置。 (RMK00103) | 訂單:2509DCD007/004 CG2 <生產備註> 事項如下 . 瓦形屋頂用 注意鍍層控制範圍：min=標準值，Max=標準值+30 (RMK00103) . 因成形性需求故鍍層量有上限管制，排程變換前後一顆分切請U3暫留，待產線確認鍍層量後再行處置。 (RMK00103) | 訂單:2509DCD007/004 CC1 <生產備註> 事項如下 . 超低光澤產品,色差計塗佈量依據5+20U為基準。RYF89 以5+22U為基準。 (RMK00103) . 請出口人員貼上"請勿堆疊"紅色標簽. (RMK00103) . R字頭色碼因色差對膜厚極其敏感，MASS目標102%~115%之間. (RMK00103) . R字頭色碼塗佈量須在20U以上,不然會有白色點狀(繩紋),已被客戶訴賠. (RMK00103) . 捲起單位張力請加大至 5.5（有另行備註要求張力設定時，依另行備註需求設定）） (RMK00103) . 1.入口板厚以平凸分釐卡量測,其W/D距板邊10mm處量測 (RMK00619) . 2.入口急峻度≦0.7%，毛邊(雙平頭分釐卡)≦30μm(一定要落實記錄，以作為品質追蹤依據) (RMK00619) . 3.出/入口鼓起≦0.5mm超出管制規格請TSD送RCL確認板形 (RMK00619) . 4.前處理皮膜Si=14±5 mg/m2於CC2品檢室Twin-X:NRC350-Si(SUS304)檢測 (RMK00619) . 5.其餘品質管制若無特別註明，則以對應的烤漆產品用途管制 (RMK00619) . 6.【捲取+套桶】出口一律 STAGGER 捲取，並使用比訂單寬度"加寬"的套桶（一般為"P"，超低光澤與印刷為"S"） (RMK00619) | 訂單:2509DCD007/004 CC2 <生產備註> 事項如下 . 超低光澤產品,色差計塗佈量依據5+20U為基準。RYF89 以5+22U為基準。 (RMK00103) . 請出口人員貼上"請勿堆疊"紅色標簽. (RMK00103) . R字頭色碼因色差對膜厚極其敏感，MASS目標102%~115%之間. (RMK00103) . R字頭色碼塗佈量須在20U以上,不然會有白色點狀(繩紋),已被客戶訴賠. (RMK00103) . 1.入口板厚以平凸分釐卡量測,其W/D距板邊10mm處量測 (RMK00619) . 2.入口急峻度≦0.7%，毛邊(雙平頭分釐卡)≦30μm(一定要落實記錄，以作為品質追蹤依據) (RMK00619) . 3.出/入口鼓起≦0.5mm超出管制規格請TSD送RCL確認板形 (RMK00619) . 4.前處理皮膜Si=14±5 mg/m2於CC2品檢室Twin-X:NRC350-Si(SUS304)檢測 (RMK00619) . 5.其餘品質管制若無特別註明，則以對應的烤漆產品用途管制 (RMK00619) . 6.【捲取+套桶】出口一律 STAGGER 捲取，並使用比訂單寬度"加寬"的套桶（一般為"P"，超低光澤與印刷為"S"） (RMK00619) | 訂單:2509DCD007/004 RCL 無 <生產備註> 事項 | 訂單:2509DCD007/004 CCPK 無 <生產備註> 事項 | 訂單:2509DCD007/004 CGQC <品檢備註> 事項如下 . 瓦形屋頂用 注意鍍層控制範圍：min=標準值，Max=標準值+30 (RMK00103) | 訂單:2509DCD007/004 CCQC <品檢備註> 事項如下 . 超低光澤產品,色差計塗佈量依據5+20U為基準。RYF89 以5+22U為基準。 (RMK00103) . R字頭色碼因色差對膜厚極其敏感，MASS目標102%~115%之間. (RMK00103) . 1.入口板厚以平凸分釐卡量測,其W/D距板邊10mm處量測 (RMK00619) . 2.入口急峻度≦0.7%，毛邊(雙平頭分釐卡)≦30μm(一定要落實記錄，以作為品質追蹤依據) (RMK00619) . 3.出/入口鼓起≦0.5mm超出管制規格請TSD送RCL確認板形 (RMK00619) . 4.前處理皮膜Si=14±5 mg/m2於CC2品檢室Twin-X:NRC350-Si(SUS304)檢測 (RMK00619) . 5.其餘品質管制若無特別註明，則以對應的烤漆產品用途管制 (RMK00619) . 6.【捲取+套桶】出口一律 STAGGER 捲取，並使用比訂單寬度"加寬"的套桶（一般為"P"，超低光澤與印刷為"S"） (RMK00619) | 訂單:2509DCD007/004 TOL 無 <生產備註> 事項 |  | 訂單 2509DCD007/004 修改記錄如下: 20250915 11:28:10 (25028) 退火碼: >> S1, 用途碼: >> CIA008, 背面標示: >> C989, 訂單背面顏色(五碼): >> BW73Y, 背面漆膜厚: >> 12.5, 背面漆塗漆型式幾塗幾烤: >> 2, 鉻酸鹽: >> Z, 訂單厚度: >> 0.46, 訂單重: >> 20, 重量容許率(下限): >> 10, 重量容許率(上限): >> 10, 訂單寬度: >> 914, 鍍製方式: >> BC, 鋼捲內徑: >> 508, 鋼捲下限重: >> 3, 鋼捲上限重: >> 5, 壓花條件碼: >> -, 表面花紋: >> -, 綠色識別碼: >> -, 印刷輥號: >> -, 產品代碼: >> PPSUS, 皮膜碼: >> -, 單位別: >> M, 油品種類: >> Z, 塗油量: >> Z, 包裝代碼: >> A3 , 保護膜碼: >> -, 客戶試片取樣型式: >> -, 調質碼: >> S, 套筒碼: >> S , 規格: >> CSUS304-20, 製造標準: >> SYSCO, 表面處理劑種類: >> Z, 表面處理劑塗佈量: >> Z, 伸長率測試: >> N, 硬度測試碼: >> N, 抗拉強度測試: >> N, 降伏強度測試: >> N, 訂單正面顏色(五碼): >> RYF89, 正面漆膜厚: >> 25, 正面漆塗漆型式幾塗幾烤: >> 2, 修邊碼: >> Y, 重量碼: >> AW, 鋼捲捲向: >> I, 鍍層碼: >> -, | *:
PPGL | 2509DCD008/001 | 1. 單捲限重檢核 (原料重:15~20, 分切困難:20, 單捲限重:4.00~4.90)(OFP00031)-{.不符.} | 1. 部分大陸料含B元素超過CNS規範管制，故請原料CNS規範之訂單不要配大陸料 (OFP00684)-{.不符.} | 1. 訂單若有厚度變異，冷軋厚度公差比照烤漆計算公式 , 但最小為 1/2 公差做設定 (OFP00254)-{.不符.} 2. "偏薄要求訂單" 鍍後厚度減 鍍後厚度下限需大於 0.02 MM,以免發生厚度不足狀況 (OFP00369)-{.不符.} 3. 部分大陸料含B元素超過CNS規範管制，故請原料CNS規範之訂單不要配大陸料 (OFP00684)-{.不符.} | 訂單:2509DCD008/001 CPL <生產備註> 事項如下 . 除HGI/ HGL 訂單邊緣不噴油. 其餘皆側緣噴油 (RMK00285) | 訂單:2509DCD008/001 CR1 <生產備註> 事項如下 . 完軋寬度超出管制值上限≦2mm時,冷軋繼續生產並填寫品質異常通報單給鍍鋅線,以便調整張力與板溫 (RMK00278) | 訂單:2509DCD008/001 CR2 <生產備註> 事項如下 . 完軋寬度超出管制值上限≦2mm時,冷軋繼續生產並填寫品質異常通報單給鍍鋅線,以便調整張力與板溫 (RMK00278) | 訂單:2509DCD008/001 CG1 <生產備註> 事項如下 . 平板類,鍍鋅生產時SKIN PASS & T/L 請依據鍍鋅標準規定生產 (RMK00100) . 鍍鋅表面不可有鋅痕、壓痕、凹陷、及刮傷 、應變痕等。 (RMK00100) . 出口鋼捲盤捲後目視不允許有鼓起. (RMK00100) | 訂單:2509DCD008/001 CG2 <生產備註> 事項如下 . 平板類,鍍鋅生產時SKIN PASS & T/L 請依據鍍鋅標準規定生產 (RMK00100) . 鍍鋅表面不可有鋅痕、壓痕、凹陷、及刮傷 、應變痕等。 (RMK00100) . 出口鋼捲盤捲後目視不允許有鼓起. (RMK00100) | 訂單:2509DCD008/001 CC1 <生產備註> 事項如下 . 【分切】玲翎曰：限重4~4.9，最後一顆可不依限重 (RMK-E_CHIN) . ★品檢注意！JIS&CNS 訂單必須每滿50噸一定要再做一次TEST (RMK00259) | 訂單:2509DCD008/001 CC2 <生產備註> 事項如下 . 【分切】玲翎曰：限重4~4.9，最後一顆可不依限重 (RMK-E_CHIN) . ★品檢注意！JIS&CNS 訂單必須每滿50噸一定要再做一次TEST (RMK00259) | 訂單:2509DCD008/001 RCL 無 <生產備註> 事項 | 訂單:2509DCD008/001 CCPK 無 <生產備註> 事項 | 訂單:2509DCD008/001 CGQC 無 <品檢備註> 事項 | 訂單:2509DCD008/001 CCQC <品檢備註> 事項如下 . ★品檢注意！JIS&CNS 訂單必須每滿50噸一定要再做一次TEST (RMK00259) | 訂單:2509DCD008/001 TOL 無 <生產備註> 事項 | 【分切】玲翎曰：限重4~4.9，最後一顆可不依限重^^/CC1/CC2/ <<.E_CHIN 2025/09/25 14:15.>> | 訂單 2509DCD008/001 修改記錄如下: 20250922 08:33:06 (24025) 退火碼: >> S1, 用途碼: >> CIA008, 背面標示: >> C814, 訂單背面顏色(五碼): >> BW73Y, 背面漆膜厚: >> 12.5, 背面漆塗漆型式幾塗幾烤: >> 2, 鉻酸鹽: >> Z, 訂單厚度: >> 0.52, 訂單重: >> 50, 重量容許率(下限): >> 10, 重量容許率(上限): >> 10, 訂單寬度: >> 914, 鍍製方式: >> AC, 鋼捲內徑: >> 508, 鋼捲下限重: >> 3.7, 鋼捲上限重: >> 4.9, 壓花條件碼: >> -, 表面花紋: >> R, 綠色識別碼: >> -, 印刷輥號: >> -, 產品代碼: >> PPGL, 皮膜碼: >> -, 單位別: >> M, 油品種類: >> Z, 塗油量: >> Z, 包裝代碼: >> D2 , 保護膜碼: >> -, 客戶試片取樣型式: >> -, 調質碼: >> S, 套筒碼: >> R , 規格: >> CGLC400-20, 製造標準: >> CNS, 表面處理劑種類: >> Z, 表面處理劑塗佈量: >> Z, 伸長率測試: >> N, 硬度測試碼: >> N, 抗拉強度測試: >> N, 降伏強度測試: >> N, 厚度變異: >> -1.4, 訂單正面顏色(五碼): >> SC306, 正面漆膜厚: >> 25, 正面漆塗漆型式幾塗幾烤: >> 2, 修邊碼: >> Y, 重量碼: >> AW, 鋼捲捲向: >> I, 鍍層碼: >> AZ150, 20250922 10:55:55 (24025) 鋼捲下限重: 3.7 >> 4, | H:厚度偏薄
PPGL | 2509DCD008/004 | 1. 單捲限重檢核 (原料重:15~20, 分切困難:20, 單捲限重:4.00~4.90)(OFP00031)-{.不符.} | 1. 部分大陸料含B元素超過CNS規範管制，故請原料CNS規範之訂單不要配大陸料 (OFP00684)-{.不符.} | 1. 訂單若有厚度變異，冷軋厚度公差比照烤漆計算公式 , 但最小為 1/2 公差做設定 (OFP00254)-{.不符.} 2. "偏薄要求訂單" 鍍後厚度減 鍍後厚度下限需大於 0.02 MM,以免發生厚度不足狀況 (OFP00369)-{.不符.} 3. 部分大陸料含B元素超過CNS規範管制，故請原料CNS規範之訂單不要配大陸料 (OFP00684)-{.不符.} | 訂單:2509DCD008/004 CPL <生產備註> 事項如下 . 除HGI/ HGL 訂單邊緣不噴油. 其餘皆側緣噴油 (RMK00285) | 訂單:2509DCD008/004 CR1 <生產備註> 事項如下 . 完軋寬度超出管制值上限≦2mm時,冷軋繼續生產並填寫品質異常通報單給鍍鋅線,以便調整張力與板溫 (RMK00278) | 訂單:2509DCD008/004 CR2 <生產備註> 事項如下 . 完軋寬度超出管制值上限≦2mm時,冷軋繼續生產並填寫品質異常通報單給鍍鋅線,以便調整張力與板溫 (RMK00278) | 訂單:2509DCD008/004 CG1 <生產備註> 事項如下 . 平板類,鍍鋅生產時SKIN PASS & T/L 請依據鍍鋅標準規定生產 (RMK00100) . 鍍鋅表面不可有鋅痕、壓痕、凹陷、及刮傷 、應變痕等。 (RMK00100) . 出口鋼捲盤捲後目視不允許有鼓起. (RMK00100) | 訂單:2509DCD008/004 CG2 <生產備註> 事項如下 . 平板類,鍍鋅生產時SKIN PASS & T/L 請依據鍍鋅標準規定生產 (RMK00100) . 鍍鋅表面不可有鋅痕、壓痕、凹陷、及刮傷 、應變痕等。 (RMK00100) . 出口鋼捲盤捲後目視不允許有鼓起. (RMK00100) | 訂單:2509DCD008/004 CC1 <生產備註> 事項如下 . 【分切】玲翎曰：限重4~4.9，最後一顆可不依限重 (RMK-E_CHIN) . ★品檢注意！JIS&CNS 訂單必須每滿50噸一定要再做一次TEST (RMK00259) | 訂單:2509DCD008/004 CC2 <生產備註> 事項如下 . 【分切】玲翎曰：限重4~4.9，最後一顆可不依限重 (RMK-E_CHIN) . ★品檢注意！JIS&CNS 訂單必須每滿50噸一定要再做一次TEST (RMK00259) | 訂單:2509DCD008/004 RCL 無 <生產備註> 事項 | 訂單:2509DCD008/004 CCPK 無 <生產備註> 事項 | 訂單:2509DCD008/004 CGQC 無 <品檢備註> 事項 | 訂單:2509DCD008/004 CCQC <品檢備註> 事項如下 . ★品檢注意！JIS&CNS 訂單必須每滿50噸一定要再做一次TEST (RMK00259) | 訂單:2509DCD008/004 TOL 無 <生產備註> 事項 | 【分切】玲翎曰：限重4~4.9，最後一顆可不依限重^^/CC1/CC2/^^ <<.E_CHIN 2025/09/25 14:16.>> | 訂單 2509DCD008/004 修改記錄如下: 20250922 08:33:08 (24025) 退火碼: >> S1, 用途碼: >> CIA008, 背面標示: >> C814, 訂單背面顏色(五碼): >> BW73Y, 背面漆膜厚: >> 12.5, 背面漆塗漆型式幾塗幾烤: >> 2, 鉻酸鹽: >> Z, 訂單厚度: >> 0.52, 訂單重: >> 23, 重量容許率(下限): >> 10, 重量容許率(上限): >> 10, 訂單寬度: >> 914, 鍍製方式: >> AC, 鋼捲內徑: >> 508, 鋼捲下限重: >> 3.7, 鋼捲上限重: >> 4.9, 壓花條件碼: >> -, 表面花紋: >> R, 綠色識別碼: >> -, 印刷輥號: >> -, 產品代碼: >> PPGL, 皮膜碼: >> -, 單位別: >> M, 油品種類: >> Z, 塗油量: >> Z, 包裝代碼: >> D2 , 保護膜碼: >> -, 客戶試片取樣型式: >> -, 調質碼: >> S, 套筒碼: >> R , 規格: >> CGLC400-20, 製造標準: >> CNS, 表面處理劑種類: >> Z, 表面處理劑塗佈量: >> Z, 伸長率測試: >> N, 硬度測試碼: >> N, 抗拉強度測試: >> N, 降伏強度測試: >> N, 厚度變異: >> -1.4, 訂單正面顏色(五碼): >> SY356, 正面漆膜厚: >> 25, 正面漆塗漆型式幾塗幾烤: >> 2, 修邊碼: >> Y, 重量碼: >> AW, 鋼捲捲向: >> I, 鍍層碼: >> AZ150, 20250922 10:56:28 (24025) 鋼捲下限重: 3.7 >> 4, | H:厚度偏薄
PPGL | 2509DCD008/005 | 1. 單捲限重檢核 (原料重:15~20, 分切困難:20, 單捲限重:4.00~4.90)(OFP00031)-{.不符.} | 1. 部分大陸料含B元素超過CNS規範管制，故請原料CNS規範之訂單不要配大陸料 (OFP00684)-{.不符.} | 1. 訂單若有厚度變異，冷軋厚度公差比照烤漆計算公式 , 但最小為 1/2 公差做設定 (OFP00254)-{.不符.} 2. "偏薄要求訂單" 鍍後厚度減 鍍後厚度下限需大於 0.02 MM,以免發生厚度不足狀況 (OFP00369)-{.不符.} 3. 部分大陸料含B元素超過CNS規範管制，故請原料CNS規範之訂單不要配大陸料 (OFP00684)-{.不符.} | 訂單:2509DCD008/005 CPL <生產備註> 事項如下 . 除HGI/ HGL 訂單邊緣不噴油. 其餘皆側緣噴油 (RMK00285) | 訂單:2509DCD008/005 CR1 <生產備註> 事項如下 . 完軋寬度超出管制值上限≦2mm時,冷軋繼續生產並填寫品質異常通報單給鍍鋅線,以便調整張力與板溫 (RMK00278) | 訂單:2509DCD008/005 CR2 <生產備註> 事項如下 . 完軋寬度超出管制值上限≦2mm時,冷軋繼續生產並填寫品質異常通報單給鍍鋅線,以便調整張力與板溫 (RMK00278) | 訂單:2509DCD008/005 CG1 <生產備註> 事項如下 . 平板類,鍍鋅生產時SKIN PASS & T/L 請依據鍍鋅標準規定生產 (RMK00100) . 鍍鋅表面不可有鋅痕、壓痕、凹陷、及刮傷 、應變痕等。 (RMK00100) . 出口鋼捲盤捲後目視不允許有鼓起. (RMK00100) | 訂單:2509DCD008/005 CG2 <生產備註> 事項如下 . 平板類,鍍鋅生產時SKIN PASS & T/L 請依據鍍鋅標準規定生產 (RMK00100) . 鍍鋅表面不可有鋅痕、壓痕、凹陷、及刮傷 、應變痕等。 (RMK00100) . 出口鋼捲盤捲後目視不允許有鼓起. (RMK00100) | 訂單:2509DCD008/005 CC1 <生產備註> 事項如下 . 【分切】玲翎曰：.限重4~4.9，最後一顆可不依限重 (RMK-E_CHIN) . ★品檢注意！JIS&CNS 訂單必須每滿50噸一定要再做一次TEST (RMK00259) . 【抽氣量】白色系在CC1生產時,FINISH抽氣量請設定250,如生產中發生色差b值異常升高,請股長再加大抽氣量因應 (RMK00560) | 訂單:2509DCD008/005 CC2 <生產備註> 事項如下 . 【分切】玲翎曰：.限重4~4.9，最後一顆可不依限重 (RMK-E_CHIN) . ★品檢注意！JIS&CNS 訂單必須每滿50噸一定要再做一次TEST (RMK00259) . 【抽氣量】白色系在CC1生產時,FINISH抽氣量請設定250,如生產中發生色差b值異常升高,請股長再加大抽氣量因應 (RMK00560) | 訂單:2509DCD008/005 RCL 無 <生產備註> 事項 | 訂單:2509DCD008/005 CCPK 無 <生產備註> 事項 | 訂單:2509DCD008/005 CGQC 無 <品檢備註> 事項 | 訂單:2509DCD008/005 CCQC <品檢備註> 事項如下 . 【分切】玲翎曰：.限重4~4.9，最後一顆可不依限重 (RMK-E_CHIN) . ★品檢注意！JIS&CNS 訂單必須每滿50噸一定要再做一次TEST (RMK00259) | 訂單:2509DCD008/005 TOL 無 <生產備註> 事項 | 【分切】玲翎曰：.限重4~4.9，最後一顆可不依限重^^/CC1/CC2/CCQC/ <<.E_CHIN 2025/09/30 15:44.>> | 訂單 2509DCD008/005 修改記錄如下: 20250925 09:44:03 (22030) 退火碼: >> S1, 用途碼: >> CIA008, 背面標示: >> C814, 訂單背面顏色(五碼): >> BW73Y, 背面漆膜厚: >> 12.5, 背面漆塗漆型式幾塗幾烤: >> 2, 鉻酸鹽: >> Z, 訂單厚度: >> 0.52, 訂單重: >> 18, 重量容許率(下限): >> 10, 重量容許率(上限): >> 10, 訂單寬度: >> 914, 鍍製方式: >> AC, 鋼捲內徑: >> 508, 鋼捲下限重: >> 4, 鋼捲上限重: >> 4.9, 壓花條件碼: >> -, 表面花紋: >> R, 綠色識別碼: >> -, 印刷輥號: >> -, 產品代碼: >> PPGL, 皮膜碼: >> -, 單位別: >> M, 油品種類: >> Z, 塗油量: >> Z, 包裝代碼: >> D2 , 保護膜碼: >> -, 客戶試片取樣數量: >> 0, 客戶試片取樣型式: >> -, 調質碼: >> S, 套筒碼: >> R , 規格: >> CGLC340-30, 製造標準: >> CNS, 表面處理劑種類: >> Z, 表面處理劑塗佈量: >> Z, 伸長率測試: >> N, 硬度測試碼: >> N, 抗拉強度測試: >> N, 降伏強度測試: >> N, 厚度變異: >> -1.4, 訂單正面顏色(五碼): >> SG680, 正面漆膜厚: >> 25, 正面漆塗漆型式幾塗幾烤: >> 2, 修邊碼: >> Y, 重量碼: >> AW, 鋼捲捲向: >> I, 鍍層碼: >> AZ150, 20250925 09:44:42 (22030) 規格: CGLC340-30 >> CGLC400-20, 20260326 10:27:04 (24025) 訂單正面顏色(五碼): SG680 >> SW336, | H:厚度偏薄
PPSUS | 2509DCD009/001 |  |  | 1. PPSUS&PPAL 單位長度(M/T)要自己算完後修改 SOP內容。RD洗衣機外殼用可用 -0.04～0 去算 (OFP00649)-{.不符.} | 訂單:2509DCD009/001 CPL 無 <生產備註> 事項 | 訂單:2509DCD009/001 CR1 無 <生產備註> 事項 | 訂單:2509DCD009/001 CR2 無 <生產備註> 事項 | 訂單:2509DCD009/001 CG1 無 <生產備註> 事項 | 訂單:2509DCD009/001 CG2 無 <生產備註> 事項 | 訂單:2509DCD009/001 CC1 <生產備註> 事項如下 . 1.入口板厚以平凸分釐卡量測,其W/D距板邊10mm處量測 (RMK00619) . 2.入口急峻度≦0.7%，毛邊(雙平頭分釐卡)≦30μm(一定要落實記錄，以作為品質追蹤依據) (RMK00619) . 3.出/入口鼓起≦0.5mm超出管制規格請TSD送RCL確認板形 (RMK00619) . 4.前處理皮膜Si=14±5 mg/m2於CC2品檢室Twin-X:NRC350-Si(SUS304)檢測 (RMK00619) . 5.其餘品質管制若無特別註明，則以對應的烤漆產品用途管制 (RMK00619) . 6.【捲取+套桶】出口一律 STAGGER 捲取，並使用比訂單寬度"加寬"的套桶（一般為"P"，超低光澤與印刷為"S"） (RMK00619) | 訂單:2509DCD009/001 CC2 <生產備註> 事項如下 . 1.入口板厚以平凸分釐卡量測,其W/D距板邊10mm處量測 (RMK00619) . 2.入口急峻度≦0.7%，毛邊(雙平頭分釐卡)≦30μm(一定要落實記錄，以作為品質追蹤依據) (RMK00619) . 3.出/入口鼓起≦0.5mm超出管制規格請TSD送RCL確認板形 (RMK00619) . 4.前處理皮膜Si=14±5 mg/m2於CC2品檢室Twin-X:NRC350-Si(SUS304)檢測 (RMK00619) . 5.其餘品質管制若無特別註明，則以對應的烤漆產品用途管制 (RMK00619) . 6.【捲取+套桶】出口一律 STAGGER 捲取，並使用比訂單寬度"加寬"的套桶（一般為"P"，超低光澤與印刷為"S"） (RMK00619) | 訂單:2509DCD009/001 RCL 無 <生產備註> 事項 | 訂單:2509DCD009/001 CCPK 無 <生產備註> 事項 | 訂單:2509DCD009/001 CGQC 無 <品檢備註> 事項 | 訂單:2509DCD009/001 CCQC <品檢備註> 事項如下 . 1.入口板厚以平凸分釐卡量測,其W/D距板邊10mm處量測 (RMK00619) . 2.入口急峻度≦0.7%，毛邊(雙平頭分釐卡)≦30μm(一定要落實記錄，以作為品質追蹤依據) (RMK00619) . 3.出/入口鼓起≦0.5mm超出管制規格請TSD送RCL確認板形 (RMK00619) . 4.前處理皮膜Si=14±5 mg/m2於CC2品檢室Twin-X:NRC350-Si(SUS304)檢測 (RMK00619) . 5.其餘品質管制若無特別註明，則以對應的烤漆產品用途管制 (RMK00619) . 6.【捲取+套桶】出口一律 STAGGER 捲取，並使用比訂單寬度"加寬"的套桶（一般為"P"，超低光澤與印刷為"S"） (RMK00619) | 訂單:2509DCD009/001 TOL 無 <生產備註> 事項 |  | 訂單 2509DCD009/001 修改記錄如下: 20250916 18:50:52 (24025) 退火碼: >> S1, 用途碼: >> CIA008, 背面標示: >> C989, 訂單背面顏色(五碼): >> BW73Y, 背面漆膜厚: >> 12.5, 背面漆塗漆型式幾塗幾烤: >> 2, 鉻酸鹽: >> Z, 訂單厚度: >> 0.46, 訂單重: >> 180, 重量容許率(下限): >> 10, 重量容許率(上限): >> 10, 訂單寬度: >> 914, 鍍製方式: >> BC, 鋼捲內徑: >> 508, 鋼捲下限重: >> 4, 鋼捲上限重: >> 4.9, 壓花條件碼: >> -, 表面花紋: >> -, 綠色識別碼: >> -, 印刷輥號: >> -, 產品代碼: >> PPSUS, 皮膜碼: >> -, 單位別: >> M, 油品種類: >> Z, 塗油量: >> Z, 包裝代碼: >> A3 , 保護膜碼: >> -, 客戶試片取樣型式: >> -, 調質碼: >> S, 套筒碼: >> P , 規格: >> CSUS304-20, 製造標準: >> SYSCO, 表面處理劑種類: >> Z, 表面處理劑塗佈量: >> Z, 伸長率測試: >> N, 硬度測試碼: >> N, 抗拉強度測試: >> N, 降伏強度測試: >> N, 厚度變異: >> 0, 訂單正面顏色(五碼): >> 1C460, 正面漆膜厚: >> 25, 正面漆塗漆型式幾塗幾烤: >> 2, 修邊碼: >> Y, 重量碼: >> AW, 鋼捲捲向: >> I, 鍍層碼: >> -, | *:
PPSUS | 2509DCD009/002 |  |  | 1. PPSUS&PPAL 單位長度(M/T)要自己算完後修改 SOP內容。RD洗衣機外殼用可用 -0.04～0 去算 (OFP00649)-{.不符.} | 訂單:2509DCD009/002 CPL 無 <生產備註> 事項 | 訂單:2509DCD009/002 CR1 無 <生產備註> 事項 | 訂單:2509DCD009/002 CR2 無 <生產備註> 事項 | 訂單:2509DCD009/002 CG1 無 <生產備註> 事項 | 訂單:2509DCD009/002 CG2 無 <生產備註> 事項 | 訂單:2509DCD009/002 CC1 <生產備註> 事項如下 . 1.入口板厚以平凸分釐卡量測,其W/D距板邊10mm處量測 (RMK00619) . 2.入口急峻度≦0.7%，毛邊(雙平頭分釐卡)≦30μm(一定要落實記錄，以作為品質追蹤依據) (RMK00619) . 3.出/入口鼓起≦0.5mm超出管制規格請TSD送RCL確認板形 (RMK00619) . 4.前處理皮膜Si=14±5 mg/m2於CC2品檢室Twin-X:NRC350-Si(SUS304)檢測 (RMK00619) . 5.其餘品質管制若無特別註明，則以對應的烤漆產品用途管制 (RMK00619) . 6.【捲取+套桶】出口一律 STAGGER 捲取，並使用比訂單寬度"加寬"的套桶（一般為"P"，超低光澤與印刷為"S"） (RMK00619) | 訂單:2509DCD009/002 CC2 <生產備註> 事項如下 . 1.入口板厚以平凸分釐卡量測,其W/D距板邊10mm處量測 (RMK00619) . 2.入口急峻度≦0.7%，毛邊(雙平頭分釐卡)≦30μm(一定要落實記錄，以作為品質追蹤依據) (RMK00619) . 3.出/入口鼓起≦0.5mm超出管制規格請TSD送RCL確認板形 (RMK00619) . 4.前處理皮膜Si=14±5 mg/m2於CC2品檢室Twin-X:NRC350-Si(SUS304)檢測 (RMK00619) . 5.其餘品質管制若無特別註明，則以對應的烤漆產品用途管制 (RMK00619) . 6.【捲取+套桶】出口一律 STAGGER 捲取，並使用比訂單寬度"加寬"的套桶（一般為"P"，超低光澤與印刷為"S"） (RMK00619) | 訂單:2509DCD009/002 RCL 無 <生產備註> 事項 | 訂單:2509DCD009/002 CCPK 無 <生產備註> 事項 | 訂單:2509DCD009/002 CGQC 無 <品檢備註> 事項 | 訂單:2509DCD009/002 CCQC <品檢備註> 事項如下 . 1.入口板厚以平凸分釐卡量測,其W/D距板邊10mm處量測 (RMK00619) . 2.入口急峻度≦0.7%，毛邊(雙平頭分釐卡)≦30μm(一定要落實記錄，以作為品質追蹤依據) (RMK00619) . 3.出/入口鼓起≦0.5mm超出管制規格請TSD送RCL確認板形 (RMK00619) . 4.前處理皮膜Si=14±5 mg/m2於CC2品檢室Twin-X:NRC350-Si(SUS304)檢測 (RMK00619) . 5.其餘品質管制若無特別註明，則以對應的烤漆產品用途管制 (RMK00619) . 6.【捲取+套桶】出口一律 STAGGER 捲取，並使用比訂單寬度"加寬"的套桶（一般為"P"，超低光澤與印刷為"S"） (RMK00619) | 訂單:2509DCD009/002 TOL 無 <生產備註> 事項 |  | 訂單 2509DCD009/002 修改記錄如下: 20250916 18:50:54 (24025) 退火碼: >> S1, 用途碼: >> CIA008, 背面標示: >> C989, 訂單背面顏色(五碼): >> BW73Y, 背面漆膜厚: >> 12.5, 背面漆塗漆型式幾塗幾烤: >> 2, 鉻酸鹽: >> Z, 訂單厚度: >> 0.46, 訂單重: >> 15, 重量容許率(下限): >> 10, 重量容許率(上限): >> 10, 訂單寬度: >> 914, 鍍製方式: >> BC, 鋼捲內徑: >> 508, 鋼捲下限重: >> 4, 鋼捲上限重: >> 4.9, 壓花條件碼: >> -, 表面花紋: >> -, 綠色識別碼: >> -, 印刷輥號: >> -, 產品代碼: >> PPSUS, 皮膜碼: >> -, 單位別: >> M, 油品種類: >> Z, 塗油量: >> Z, 包裝代碼: >> A3 , 保護膜碼: >> -, 客戶試片取樣型式: >> -, 調質碼: >> S, 套筒碼: >> P , 規格: >> CSUS304-20, 製造標準: >> SYSCO, 表面處理劑種類: >> Z, 表面處理劑塗佈量: >> Z, 伸長率測試: >> N, 硬度測試碼: >> N, 抗拉強度測試: >> N, 降伏強度測試: >> N, 厚度變異: >> 0, 訂單正面顏色(五碼): >> 1G380, 正面漆膜厚: >> 25, 正面漆塗漆型式幾塗幾烤: >> 2, 修邊碼: >> Y, 重量碼: >> AW, 鋼捲捲向: >> I, 鍍層碼: >> -, | *:
PPSUS | 2509DCD009/003 |  |  | 1. PPSUS&PPAL 單位長度(M/T)要自己算完後修改 SOP內容。RD洗衣機外殼用可用 -0.04～0 去算 (OFP00649)-{.不符.} | 訂單:2509DCD009/003 CPL 無 <生產備註> 事項 | 訂單:2509DCD009/003 CR1 無 <生產備註> 事項 | 訂單:2509DCD009/003 CR2 無 <生產備註> 事項 | 訂單:2509DCD009/003 CG1 無 <生產備註> 事項 | 訂單:2509DCD009/003 CG2 無 <生產備註> 事項 | 訂單:2509DCD009/003 CC1 <生產備註> 事項如下 . 【抽氣量】白色系在CC1生產時,FINISH抽氣量請設定250,如生產中發生色差b值異常升高,請股長再加大抽氣量因應 (RMK00560) . 1.入口板厚以平凸分釐卡量測,其W/D距板邊10mm處量測 (RMK00619) . 2.入口急峻度≦0.7%，毛邊(雙平頭分釐卡)≦30μm(一定要落實記錄，以作為品質追蹤依據) (RMK00619) . 3.出/入口鼓起≦0.5mm超出管制規格請TSD送RCL確認板形 (RMK00619) . 4.前處理皮膜Si=14±5 mg/m2於CC2品檢室Twin-X:NRC350-Si(SUS304)檢測 (RMK00619) . 5.其餘品質管制若無特別註明，則以對應的烤漆產品用途管制 (RMK00619) . 6.【捲取+套桶】出口一律 STAGGER 捲取，並使用比訂單寬度"加寬"的套桶（一般為"P"，超低光澤與印刷為"S"） (RMK00619) | 訂單:2509DCD009/003 CC2 <生產備註> 事項如下 . 【抽氣量】白色系在CC1生產時,FINISH抽氣量請設定250,如生產中發生色差b值異常升高,請股長再加大抽氣量因應 (RMK00560) . 1.入口板厚以平凸分釐卡量測,其W/D距板邊10mm處量測 (RMK00619) . 2.入口急峻度≦0.7%，毛邊(雙平頭分釐卡)≦30μm(一定要落實記錄，以作為品質追蹤依據) (RMK00619) . 3.出/入口鼓起≦0.5mm超出管制規格請TSD送RCL確認板形 (RMK00619) . 4.前處理皮膜Si=14±5 mg/m2於CC2品檢室Twin-X:NRC350-Si(SUS304)檢測 (RMK00619) . 5.其餘品質管制若無特別註明，則以對應的烤漆產品用途管制 (RMK00619) . 6.【捲取+套桶】出口一律 STAGGER 捲取，並使用比訂單寬度"加寬"的套桶（一般為"P"，超低光澤與印刷為"S"） (RMK00619) | 訂單:2509DCD009/003 RCL 無 <生產備註> 事項 | 訂單:2509DCD009/003 CCPK 無 <生產備註> 事項 | 訂單:2509DCD009/003 CGQC 無 <品檢備註> 事項 | 訂單:2509DCD009/003 CCQC <品檢備註> 事項如下 . 1.入口板厚以平凸分釐卡量測,其W/D距板邊10mm處量測 (RMK00619) . 2.入口急峻度≦0.7%，毛邊(雙平頭分釐卡)≦30μm(一定要落實記錄，以作為品質追蹤依據) (RMK00619) . 3.出/入口鼓起≦0.5mm超出管制規格請TSD送RCL確認板形 (RMK00619) . 4.前處理皮膜Si=14±5 mg/m2於CC2品檢室Twin-X:NRC350-Si(SUS304)檢測 (RMK00619) . 5.其餘品質管制若無特別註明，則以對應的烤漆產品用途管制 (RMK00619) . 6.【捲取+套桶】出口一律 STAGGER 捲取，並使用比訂單寬度"加寬"的套桶（一般為"P"，超低光澤與印刷為"S"） (RMK00619) | 訂單:2509DCD009/003 TOL 無 <生產備註> 事項 |  | 訂單 2509DCD009/003 修改記錄如下: 20250916 18:50:56 (24025) 退火碼: >> S1, 用途碼: >> CIA008, 背面標示: >> C989, 訂單背面顏色(五碼): >> BW73Y, 背面漆膜厚: >> 12.5, 背面漆塗漆型式幾塗幾烤: >> 2, 鉻酸鹽: >> Z, 訂單厚度: >> 0.46, 訂單重: >> 40, 重量容許率(下限): >> 10, 重量容許率(上限): >> 10, 訂單寬度: >> 914, 鍍製方式: >> BC, 鋼捲內徑: >> 508, 鋼捲下限重: >> 4, 鋼捲上限重: >> 4.9, 壓花條件碼: >> -, 表面花紋: >> -, 綠色識別碼: >> -, 印刷輥號: >> -, 產品代碼: >> PPSUS, 皮膜碼: >> -, 單位別: >> M, 油品種類: >> Z, 塗油量: >> Z, 包裝代碼: >> A3 , 保護膜碼: >> -, 客戶試片取樣型式: >> -, 調質碼: >> S, 套筒碼: >> P , 規格: >> CSUS304-20, 製造標準: >> SYSCO, 表面處理劑種類: >> Z, 表面處理劑塗佈量: >> Z, 伸長率測試: >> N, 硬度測試碼: >> N, 抗拉強度測試: >> N, 降伏強度測試: >> N, 厚度變異: >> 0, 訂單正面顏色(五碼): >> 1W080, 正面漆膜厚: >> 25, 正面漆塗漆型式幾塗幾烤: >> 2, 修邊碼: >> Y, 重量碼: >> AW, 鋼捲捲向: >> I, 鍍層碼: >> -, | *:
PPSUS | 2509DCD009/004 |  |  | 1. PPSUS&PPAL 單位長度(M/T)要自己算完後修改 SOP內容。RD洗衣機外殼用可用 -0.04～0 去算 (OFP00649)-{.不符.} | 訂單:2509DCD009/004 CPL 無 <生產備註> 事項 | 訂單:2509DCD009/004 CR1 無 <生產備註> 事項 | 訂單:2509DCD009/004 CR2 無 <生產備註> 事項 | 訂單:2509DCD009/004 CG1 <生產備註> 事項如下 . 瓦形屋頂用 注意鍍層控制範圍：min=標準值，Max=標準值+30 (RMK00103) . 因成形性需求故鍍層量有上限管制，排程變換前後一顆分切請U3暫留，待產線確認鍍層量後再行處置。 (RMK00103) | 訂單:2509DCD009/004 CG2 <生產備註> 事項如下 . 瓦形屋頂用 注意鍍層控制範圍：min=標準值，Max=標準值+30 (RMK00103) . 因成形性需求故鍍層量有上限管制，排程變換前後一顆分切請U3暫留，待產線確認鍍層量後再行處置。 (RMK00103) | 訂單:2509DCD009/004 CC1 <生產備註> 事項如下 . 超低光澤產品,色差計塗佈量依據5+20U為基準。RYF89 以5+22U為基準。 (RMK00103) . 請出口人員貼上"請勿堆疊"紅色標簽. (RMK00103) . R字頭色碼因色差對膜厚極其敏感，MASS目標102%~115%之間. (RMK00103) . R字頭色碼塗佈量須在20U以上,不然會有白色點狀(繩紋),已被客戶訴賠. (RMK00103) . 捲起單位張力請加大至 5.5（有另行備註要求張力設定時，依另行備註需求設定）） (RMK00103) . 1.入口板厚以平凸分釐卡量測,其W/D距板邊10mm處量測 (RMK00619) . 2.入口急峻度≦0.7%，毛邊(雙平頭分釐卡)≦30μm(一定要落實記錄，以作為品質追蹤依據) (RMK00619) . 3.出/入口鼓起≦0.5mm超出管制規格請TSD送RCL確認板形 (RMK00619) . 4.前處理皮膜Si=14±5 mg/m2於CC2品檢室Twin-X:NRC350-Si(SUS304)檢測 (RMK00619) . 5.其餘品質管制若無特別註明，則以對應的烤漆產品用途管制 (RMK00619) . 6.【捲取+套桶】出口一律 STAGGER 捲取，並使用比訂單寬度"加寬"的套桶（一般為"P"，超低光澤與印刷為"S"） (RMK00619) | 訂單:2509DCD009/004 CC2 <生產備註> 事項如下 . 超低光澤產品,色差計塗佈量依據5+20U為基準。RYF89 以5+22U為基準。 (RMK00103) . 請出口人員貼上"請勿堆疊"紅色標簽. (RMK00103) . R字頭色碼因色差對膜厚極其敏感，MASS目標102%~115%之間. (RMK00103) . R字頭色碼塗佈量須在20U以上,不然會有白色點狀(繩紋),已被客戶訴賠. (RMK00103) . 1.入口板厚以平凸分釐卡量測,其W/D距板邊10mm處量測 (RMK00619) . 2.入口急峻度≦0.7%，毛邊(雙平頭分釐卡)≦30μm(一定要落實記錄，以作為品質追蹤依據) (RMK00619) . 3.出/入口鼓起≦0.5mm超出管制規格請TSD送RCL確認板形 (RMK00619) . 4.前處理皮膜Si=14±5 mg/m2於CC2品檢室Twin-X:NRC350-Si(SUS304)檢測 (RMK00619) . 5.其餘品質管制若無特別註明，則以對應的烤漆產品用途管制 (RMK00619) . 6.【捲取+套桶】出口一律 STAGGER 捲取，並使用比訂單寬度"加寬"的套桶（一般為"P"，超低光澤與印刷為"S"） (RMK00619) | 訂單:2509DCD009/004 RCL 無 <生產備註> 事項 | 訂單:2509DCD009/004 CCPK 無 <生產備註> 事項 | 訂單:2509DCD009/004 CGQC <品檢備註> 事項如下 . 瓦形屋頂用 注意鍍層控制範圍：min=標準值，Max=標準值+30 (RMK00103) | 訂單:2509DCD009/004 CCQC <品檢備註> 事項如下 . 超低光澤產品,色差計塗佈量依據5+20U為基準。RYF89 以5+22U為基準。 (RMK00103) . R字頭色碼因色差對膜厚極其敏感，MASS目標102%~115%之間. (RMK00103) . 1.入口板厚以平凸分釐卡量測,其W/D距板邊10mm處量測 (RMK00619) . 2.入口急峻度≦0.7%，毛邊(雙平頭分釐卡)≦30μm(一定要落實記錄，以作為品質追蹤依據) (RMK00619) . 3.出/入口鼓起≦0.5mm超出管制規格請TSD送RCL確認板形 (RMK00619) . 4.前處理皮膜Si=14±5 mg/m2於CC2品檢室Twin-X:NRC350-Si(SUS304)檢測 (RMK00619) . 5.其餘品質管制若無特別註明，則以對應的烤漆產品用途管制 (RMK00619) . 6.【捲取+套桶】出口一律 STAGGER 捲取，並使用比訂單寬度"加寬"的套桶（一般為"P"，超低光澤與印刷為"S"） (RMK00619) | 訂單:2509DCD009/004 TOL 無 <生產備註> 事項 |  | 訂單 2509DCD009/004 修改記錄如下: 20250916 18:50:58 (24025) 退火碼: >> S1, 用途碼: >> CIA008, 背面標示: >> C989, 訂單背面顏色(五碼): >> BW73Y, 背面漆膜厚: >> 12.5, 背面漆塗漆型式幾塗幾烤: >> 2, 鉻酸鹽: >> Z, 訂單厚度: >> 0.46, 訂單重: >> 80, 重量容許率(下限): >> 10, 重量容許率(上限): >> 10, 訂單寬度: >> 914, 鍍製方式: >> BC, 鋼捲內徑: >> 508, 鋼捲下限重: >> 4, 鋼捲上限重: >> 4.9, 壓花條件碼: >> -, 表面花紋: >> -, 綠色識別碼: >> -, 印刷輥號: >> -, 產品代碼: >> PPSUS, 皮膜碼: >> -, 單位別: >> M, 油品種類: >> Z, 塗油量: >> Z, 包裝代碼: >> A3 , 保護膜碼: >> -, 客戶試片取樣型式: >> -, 調質碼: >> S, 套筒碼: >> S , 規格: >> CSUS304-20, 製造標準: >> SYSCO, 表面處理劑種類: >> Z, 表面處理劑塗佈量: >> Z, 伸長率測試: >> N, 硬度測試碼: >> N, 抗拉強度測試: >> N, 降伏強度測試: >> N, 厚度變異: >> 0, 訂單正面顏色(五碼): >> RYF89, 正面漆膜厚: >> 25, 正面漆塗漆型式幾塗幾烤: >> 2, 修邊碼: >> Y, 重量碼: >> AW, 鋼捲捲向: >> I, 鍍層碼: >> -, | *:
PPSUS | 2509DCD009/005 |  |  | 1. PPSUS&PPAL 單位長度(M/T)要自己算完後修改 SOP內容。RD洗衣機外殼用可用 -0.04～0 去算 (OFP00649)-{.不符.} | 訂單:2509DCD009/005 CPL 無 <生產備註> 事項 | 訂單:2509DCD009/005 CR1 無 <生產備註> 事項 | 訂單:2509DCD009/005 CR2 無 <生產備註> 事項 | 訂單:2509DCD009/005 CG1 無 <生產備註> 事項 | 訂單:2509DCD009/005 CG2 無 <生產備註> 事項 | 訂單:2509DCD009/005 CC1 <生產備註> 事項如下 . 1.入口板厚以平凸分釐卡量測,其W/D距板邊10mm處量測 (RMK00619) . 2.入口急峻度≦0.7%，毛邊(雙平頭分釐卡)≦30μm(一定要落實記錄，以作為品質追蹤依據) (RMK00619) . 3.出/入口鼓起≦0.5mm超出管制規格請TSD送RCL確認板形 (RMK00619) . 4.前處理皮膜Si=14±5 mg/m2於CC2品檢室Twin-X:NRC350-Si(SUS304)檢測 (RMK00619) . 5.其餘品質管制若無特別註明，則以對應的烤漆產品用途管制 (RMK00619) . 6.【捲取+套桶】出口一律 STAGGER 捲取，並使用比訂單寬度"加寬"的套桶（一般為"P"，超低光澤與印刷為"S"） (RMK00619) | 訂單:2509DCD009/005 CC2 <生產備註> 事項如下 . 1.入口板厚以平凸分釐卡量測,其W/D距板邊10mm處量測 (RMK00619) . 2.入口急峻度≦0.7%，毛邊(雙平頭分釐卡)≦30μm(一定要落實記錄，以作為品質追蹤依據) (RMK00619) . 3.出/入口鼓起≦0.5mm超出管制規格請TSD送RCL確認板形 (RMK00619) . 4.前處理皮膜Si=14±5 mg/m2於CC2品檢室Twin-X:NRC350-Si(SUS304)檢測 (RMK00619) . 5.其餘品質管制若無特別註明，則以對應的烤漆產品用途管制 (RMK00619) . 6.【捲取+套桶】出口一律 STAGGER 捲取，並使用比訂單寬度"加寬"的套桶（一般為"P"，超低光澤與印刷為"S"） (RMK00619) | 訂單:2509DCD009/005 RCL 無 <生產備註> 事項 | 訂單:2509DCD009/005 CCPK 無 <生產備註> 事項 | 訂單:2509DCD009/005 CGQC 無 <品檢備註> 事項 | 訂單:2509DCD009/005 CCQC <品檢備註> 事項如下 . 1.入口板厚以平凸分釐卡量測,其W/D距板邊10mm處量測 (RMK00619) . 2.入口急峻度≦0.7%，毛邊(雙平頭分釐卡)≦30μm(一定要落實記錄，以作為品質追蹤依據) (RMK00619) . 3.出/入口鼓起≦0.5mm超出管制規格請TSD送RCL確認板形 (RMK00619) . 4.前處理皮膜Si=14±5 mg/m2於CC2品檢室Twin-X:NRC350-Si(SUS304)檢測 (RMK00619) . 5.其餘品質管制若無特別註明，則以對應的烤漆產品用途管制 (RMK00619) . 6.【捲取+套桶】出口一律 STAGGER 捲取，並使用比訂單寬度"加寬"的套桶（一般為"P"，超低光澤與印刷為"S"） (RMK00619) | 訂單:2509DCD009/005 TOL 無 <生產備註> 事項 |  | 訂單 2509DCD009/005 修改記錄如下: 20250916 18:51:00 (24025) 退火碼: >> S1, 用途碼: >> CIA008, 背面標示: >> C989, 訂單背面顏色(五碼): >> BW73Y, 背面漆膜厚: >> 12.5, 背面漆塗漆型式幾塗幾烤: >> 2, 鉻酸鹽: >> Z, 訂單厚度: >> 0.46, 訂單重: >> 35, 重量容許率(下限): >> 10, 重量容許率(上限): >> 10, 訂單寬度: >> 914, 鍍製方式: >> BC, 鋼捲內徑: >> 508, 鋼捲下限重: >> 4, 鋼捲上限重: >> 4.9, 壓花條件碼: >> -, 表面花紋: >> -, 綠色識別碼: >> -, 印刷輥號: >> -, 產品代碼: >> PPSUS, 皮膜碼: >> -, 單位別: >> M, 油品種類: >> Z, 塗油量: >> Z, 包裝代碼: >> A3 , 保護膜碼: >> -, 客戶試片取樣型式: >> -, 調質碼: >> S, 套筒碼: >> P , 規格: >> CSUS304-20, 製造標準: >> SYSCO, 表面處理劑種類: >> Z, 表面處理劑塗佈量: >> Z, 伸長率測試: >> N, 硬度測試碼: >> N, 抗拉強度測試: >> N, 降伏強度測試: >> N, 厚度變異: >> 0, 訂單正面顏色(五碼): >> 2Y730, 正面漆膜厚: >> 25, 正面漆塗漆型式幾塗幾烤: >> 2, 修邊碼: >> Y, 重量碼: >> AW, 鋼捲捲向: >> I, 鍍層碼: >> -, | *:
PPGL | 2509DCD010/001 |  | 1. 部分大陸料含B元素超過CNS規範管制，故請原料CNS規範之訂單不要配大陸料 (OFP00684)-{.不符.} | 1. 訂單若有厚度變異，冷軋厚度公差比照烤漆計算公式 , 但最小為 1/2 公差做設定 (OFP00254)-{.不符.} 2. "偏薄要求訂單" 鍍後厚度減 鍍後厚度下限需大於 0.02 MM,以免發生厚度不足狀況 (OFP00369)-{.不符.} 3. 部分大陸料含B元素超過CNS規範管制，故請原料CNS規範之訂單不要配大陸料 (OFP00684)-{.不符.} | 訂單:2509DCD010/001 CPL <生產備註> 事項如下 . 除HGI/ HGL 訂單邊緣不噴油. 其餘皆側緣噴油 (RMK00285) | 訂單:2509DCD010/001 CR1 <生產備註> 事項如下 . 完軋寬度超出管制值上限≦2mm時,冷軋繼續生產並填寫品質異常通報單給鍍鋅線,以便調整張力與板溫 (RMK00278) | 訂單:2509DCD010/001 CR2 <生產備註> 事項如下 . 完軋寬度超出管制值上限≦2mm時,冷軋繼續生產並填寫品質異常通報單給鍍鋅線,以便調整張力與板溫 (RMK00278) | 訂單:2509DCD010/001 CG1 <生產備註> 事項如下 . 平板類,鍍鋅生產時SKIN PASS & T/L 請依據鍍鋅標準規定生產 (RMK00100) . 鍍鋅表面不可有鋅痕、壓痕、凹陷、及刮傷 、應變痕等。 (RMK00100) . 出口鋼捲盤捲後目視不允許有鼓起. (RMK00100) | 訂單:2509DCD010/001 CG2 <生產備註> 事項如下 . 平板類,鍍鋅生產時SKIN PASS & T/L 請依據鍍鋅標準規定生產 (RMK00100) . 鍍鋅表面不可有鋅痕、壓痕、凹陷、及刮傷 、應變痕等。 (RMK00100) . 出口鋼捲盤捲後目視不允許有鼓起. (RMK00100) | 訂單:2509DCD010/001 CC1 <生產備註> 事項如下 . ★品檢注意！JIS&CNS 訂單必須每滿50噸一定要再做一次TEST (RMK00259) | 訂單:2509DCD010/001 CC2 <生產備註> 事項如下 . ★品檢注意！JIS&CNS 訂單必須每滿50噸一定要再做一次TEST (RMK00259) | 訂單:2509DCD010/001 RCL 無 <生產備註> 事項 | 訂單:2509DCD010/001 CCPK 無 <生產備註> 事項 | 訂單:2509DCD010/001 CGQC 無 <品檢備註> 事項 | 訂單:2509DCD010/001 CCQC <品檢備註> 事項如下 . ★品檢注意！JIS&CNS 訂單必須每滿50噸一定要再做一次TEST (RMK00259) | 訂單:2509DCD010/001 TOL 無 <生產備註> 事項 |  | 訂單 2509DCD010/001 修改記錄如下: 20250917 16:09:30 (24025) 退火碼: >> S1, 用途碼: >> CIA008, 背面標示: >> C814, 訂單背面顏色(五碼): >> BW73Y, 背面漆膜厚: >> 12.5, 背面漆塗漆型式幾塗幾烤: >> 2, 鉻酸鹽: >> Z, 訂單厚度: >> 0.52, 訂單重: >> 72, 重量容許率(下限): >> 10, 重量容許率(上限): >> 10, 訂單寬度: >> 914, 鍍製方式: >> AC, 鋼捲內徑: >> 508, 鋼捲下限重: >> 3, 鋼捲上限重: >> 5, 壓花條件碼: >> -, 表面花紋: >> R, 綠色識別碼: >> -, 印刷輥號: >> -, 產品代碼: >> PPGL, 皮膜碼: >> -, 單位別: >> M, 油品種類: >> Z, 塗油量: >> Z, 包裝代碼: >> D2 , 保護膜碼: >> -, 客戶試片取樣型式: >> -, 調質碼: >> S, 套筒碼: >> R , 規格: >> CGLC400-20, 製造標準: >> CNS, 表面處理劑種類: >> Z, 表面處理劑塗佈量: >> Z, 伸長率測試: >> N, 硬度測試碼: >> N, 抗拉強度測試: >> N, 降伏強度測試: >> N, 厚度變異: >> -1.4, 訂單正面顏色(五碼): >> SY356, 正面漆膜厚: >> 25, 正面漆塗漆型式幾塗幾烤: >> 2, 修邊碼: >> Y, 重量碼: >> AW, 鋼捲捲向: >> I, 鍍層碼: >> AZ150, | H:厚度偏薄
PPGL | 2509DCD012/001 |  | 1. 製造標準為MS、ASTM或銷新加坡之訂單，若無技術指定優先用料，請優先使用國內料，勿使用ANFEN (OFP00406)-{.不符.} | 1. 訂單若有厚度變異，冷軋厚度公差比照烤漆計算公式 , 但最小為 1/2 公差做設定 (OFP00254)-{.不符.} 2. "偏薄要求訂單" 鍍後厚度減 鍍後厚度下限需大於 0.02 MM,以免發生厚度不足狀況 (OFP00369)-{.不符.} 3. 製造標準為MS、ASTM或銷新加坡之訂單，若無技術指定優先用料，請優先使用國內料，勿使用ANFEN (OFP00406)-{.不符.} | 訂單:2509DCD012/001 CPL <生產備註> 事項如下 . 除HGI/ HGL 訂單邊緣不噴油. 其餘皆側緣噴油 (RMK00285) | 訂單:2509DCD012/001 CR1 無 <生產備註> 事項 | 訂單:2509DCD012/001 CR2 無 <生產備註> 事項 | 訂單:2509DCD012/001 CG1 <生產備註> 事項如下 . 平板類,鍍鋅生產時SKIN PASS & T/L 請依據鍍鋅標準規定生產 (RMK00100) . 鍍鋅表面不可有鋅痕、壓痕、凹陷、及刮傷 、應變痕等。 (RMK00100) . 出口鋼捲盤捲後目視不允許有鼓起. (RMK00100) . 鍍層 AZ150 (含) 以上 , 鋅花等級 C~E 目標D，避免鋅花晶界明顯後續造成烤漆點狀未塗漆。 (RMK00565) | 訂單:2509DCD012/001 CG2 <生產備註> 事項如下 . 平板類,鍍鋅生產時SKIN PASS & T/L 請依據鍍鋅標準規定生產 (RMK00100) . 鍍鋅表面不可有鋅痕、壓痕、凹陷、及刮傷 、應變痕等。 (RMK00100) . 出口鋼捲盤捲後目視不允許有鼓起. (RMK00100) . 鍍層 AZ150 (含) 以上 , 鋅花等級 C~E 目標D，避免鋅花晶界明顯後續造成烤漆點狀未塗漆。 (RMK00565) | 訂單:2509DCD012/001 CC1 無 <生產備註> 事項 | 訂單:2509DCD012/001 CC2 無 <生產備註> 事項 | 訂單:2509DCD012/001 RCL 無 <生產備註> 事項 | 訂單:2509DCD012/001 CCPK 無 <生產備註> 事項 | 訂單:2509DCD012/001 CGQC <品檢備註> 事項如下 . 鍍層 AZ150 (含) 以上 , 鋅花等級 C~E 目標D，避免鋅花晶界明顯後續造成烤漆點狀未塗漆。 (RMK00565) | 訂單:2509DCD012/001 CCQC 無 <品檢備註> 事項 | 訂單:2509DCD012/001 TOL 無 <生產備註> 事項 |  | 訂單 2509DCD012/001 修改記錄如下: 20250924 13:43:26 (24025) 退火碼: >> H2, 用途碼: >> CIA008, 背面標示: >> C104, 訂單背面顏色(五碼): >> BW73Y, 背面漆膜厚: >> 12.5, 背面漆塗漆型式幾塗幾烤: >> 2, 鉻酸鹽: >> Z, 訂單厚度: >> 0.52, 訂單重: >> 5, 重量容許率(下限): >> 10, 重量容許率(上限): >> 10, 訂單寬度: >> 914, 鍍製方式: >> AC, 鋼捲內徑: >> 508, 鋼捲下限重: >> 3, 鋼捲上限重: >> 5, 壓花條件碼: >> -, 表面花紋: >> R, 綠色識別碼: >> -, 印刷輥號: >> -, 產品代碼: >> PPGL, 皮膜碼: >> -, 單位別: >> M, 油品種類: >> Z, 塗油量: >> Z, 包裝代碼: >> D2 , 保護膜碼: >> -, 客戶試片取樣型式: >> -, 調質碼: >> S, 套筒碼: >> R , 規格: >> A792MSSGR550, 製造標準: >> ASTM, 表面處理劑種類: >> Z, 表面處理劑塗佈量: >> Z, 伸長率測試: >> N, 硬度測試碼: >> N, 抗拉強度測試: >> N, 降伏強度測試: >> N, 厚度變異: >> -1.4, 訂單正面顏色(五碼): >> SY356, 正面漆膜厚: >> 25, 正面漆塗漆型式幾塗幾烤: >> 2, 修邊碼: >> Y, 重量碼: >> AW, 鋼捲捲向: >> I, 鍍層碼: >> AZM150, 20251009 15:09:36 (21003) 套筒碼: R >> N , | H:厚度偏薄
PPGL | 2509DCD013/001 |  | 1. 製造標準為MS、ASTM或銷新加坡之訂單，若無技術指定優先用料，請優先使用國內料，勿使用ANFEN (OFP00406)-{.不符.} | 1. 訂單若有厚度變異，冷軋厚度公差比照烤漆計算公式 , 但最小為 1/2 公差做設定 (OFP00254)-{.不符.} 2. "偏薄要求訂單" 鍍後厚度減 鍍後厚度下限需大於 0.02 MM,以免發生厚度不足狀況 (OFP00369)-{.不符.} 3. 製造標準為MS、ASTM或銷新加坡之訂單，若無技術指定優先用料，請優先使用國內料，勿使用ANFEN (OFP00406)-{.不符.} 4. ★★★穿譜用！不得用於其他用途★★★ (OFP00731)-{.不符.} | 訂單:2509DCD013/001 CPL <生產備註> 事項如下 . 除HGI/ HGL 訂單邊緣不噴油. 其餘皆側緣噴油 (RMK00285) | 訂單:2509DCD013/001 CR1 無 <生產備註> 事項 | 訂單:2509DCD013/001 CR2 無 <生產備註> 事項 | 訂單:2509DCD013/001 CG1 <生產備註> 事項如下 . 平板類,鍍鋅生產時SKIN PASS & T/L 請依據鍍鋅標準規定生產 (RMK00100) . 鍍鋅表面不可有鋅痕、壓痕、凹陷、及刮傷 、應變痕等。 (RMK00100) . 出口鋼捲盤捲後目視不允許有鼓起. (RMK00100) | 訂單:2509DCD013/001 CG2 <生產備註> 事項如下 . 平板類,鍍鋅生產時SKIN PASS & T/L 請依據鍍鋅標準規定生產 (RMK00100) . 鍍鋅表面不可有鋅痕、壓痕、凹陷、及刮傷 、應變痕等。 (RMK00100) . 出口鋼捲盤捲後目視不允許有鼓起. (RMK00100) | 訂單:2509DCD013/001 CC1 <生產備註> 事項如下 . 【抽氣量】白色系在CC1生產時,FINISH抽氣量請設定250,如生產中發生色差b值異常升高,請股長再加大抽氣量因應 (RMK00560) | 訂單:2509DCD013/001 CC2 <生產備註> 事項如下 . 【抽氣量】白色系在CC1生產時,FINISH抽氣量請設定250,如生產中發生色差b值異常升高,請股長再加大抽氣量因應 (RMK00560) | 訂單:2509DCD013/001 RCL 無 <生產備註> 事項 | 訂單:2509DCD013/001 CCPK 無 <生產備註> 事項 | 訂單:2509DCD013/001 CGQC 無 <品檢備註> 事項 | 訂單:2509DCD013/001 CCQC 無 <品檢備註> 事項 | 訂單:2509DCD013/001 TOL 無 <生產備註> 事項 |  | 訂單 2509DCD013/001 修改記錄如下: 20250924 13:43:02 (24025) 退火碼: >> H2, 用途碼: >> CIA008, 背面標示: >> C062, 訂單背面顏色(五碼): >> BW73Y, 背面漆膜厚: >> 12.5, 背面漆塗漆型式幾塗幾烤: >> 2, 鉻酸鹽: >> Z, 訂單厚度: >> 0.42, 訂單重: >> 5, 重量容許率(下限): >> 10, 重量容許率(上限): >> 10, 訂單寬度: >> 914, 鍍製方式: >> AC, 鋼捲內徑: >> 508, 鋼捲下限重: >> 3, 鋼捲上限重: >> 5, 壓花條件碼: >> -, 表面花紋: >> R, 綠色識別碼: >> -, 印刷輥號: >> -, 產品代碼: >> PPGL, 皮膜碼: >> -, 單位別: >> M, 油品種類: >> Z, 塗油量: >> Z, 包裝代碼: >> D2 , 保護膜碼: >> -, 客戶試片取樣型式: >> -, 調質碼: >> S, 套筒碼: >> R , 規格: >> A792MSSGR550, 製造標準: >> ASTM, 表面處理劑種類: >> Z, 表面處理劑塗佈量: >> Z, 伸長率測試: >> N, 硬度測試碼: >> N, 抗拉強度測試: >> N, 降伏強度測試: >> N, 厚度變異: >> -1.2, 訂單正面顏色(五碼): >> 5W126, 正面漆膜厚: >> NOM, 正面漆塗漆型式幾塗幾烤: >> 2, 修邊碼: >> Y, 重量碼: >> AW, 鋼捲捲向: >> I, 鍍層碼: >> AZM100, | H:厚度偏薄
PPGL | 2509DCD016/001 | 1. 單捲限重檢核 (原料重:15~20, 分切困難:20, 單捲限重:4.00~4.90)(OFP00031)-{.不符.} | 1. 製造標準為MS、ASTM或銷新加坡之訂單，若無技術指定優先用料，請優先使用國內料，勿使用ANFEN (OFP00406)-{.不符.} | 1. 訂單若有厚度變異，冷軋厚度公差比照烤漆計算公式 , 但最小為 1/2 公差做設定 (OFP00254)-{.不符.} 2. "偏薄要求訂單" 鍍後厚度減 鍍後厚度下限需大於 0.02 MM,以免發生厚度不足狀況 (OFP00369)-{.不符.} 3. 製造標準為MS、ASTM或銷新加坡之訂單，若無技術指定優先用料，請優先使用國內料，勿使用ANFEN (OFP00406)-{.不符.} | 訂單:2509DCD016/001 CPL <生產備註> 事項如下 . 除HGI/ HGL 訂單邊緣不噴油. 其餘皆側緣噴油 (RMK00285) | 訂單:2509DCD016/001 CR1 無 <生產備註> 事項 | 訂單:2509DCD016/001 CR2 無 <生產備註> 事項 | 訂單:2509DCD016/001 CG1 <生產備註> 事項如下 . 平板類,鍍鋅生產時SKIN PASS & T/L 請依據鍍鋅標準規定生產 (RMK00100) . 鍍鋅表面不可有鋅痕、壓痕、凹陷、及刮傷 、應變痕等。 (RMK00100) . 出口鋼捲盤捲後目視不允許有鼓起. (RMK00100) . 鍍層 AZ150 (含) 以上 , 鋅花等級 C~E 目標D，避免鋅花晶界明顯後續造成烤漆點狀未塗漆。 (RMK00565) | 訂單:2509DCD016/001 CG2 <生產備註> 事項如下 . 平板類,鍍鋅生產時SKIN PASS & T/L 請依據鍍鋅標準規定生產 (RMK00100) . 鍍鋅表面不可有鋅痕、壓痕、凹陷、及刮傷 、應變痕等。 (RMK00100) . 出口鋼捲盤捲後目視不允許有鼓起. (RMK00100) . 鍍層 AZ150 (含) 以上 , 鋅花等級 C~E 目標D，避免鋅花晶界明顯後續造成烤漆點狀未塗漆。 (RMK00565) | 訂單:2509DCD016/001 CC1 <生產備註> 事項如下 . 【抽氣量】白色系在CC1生產時,FINISH抽氣量請設定250,如生產中發生色差b值異常升高,請股長再加大抽氣量因應 (RMK00560) | 訂單:2509DCD016/001 CC2 <生產備註> 事項如下 . 【抽氣量】白色系在CC1生產時,FINISH抽氣量請設定250,如生產中發生色差b值異常升高,請股長再加大抽氣量因應 (RMK00560) | 訂單:2509DCD016/001 RCL 無 <生產備註> 事項 | 訂單:2509DCD016/001 CCPK 無 <生產備註> 事項 | 訂單:2509DCD016/001 CGQC <品檢備註> 事項如下 . 鍍層 AZ150 (含) 以上 , 鋅花等級 C~E 目標D，避免鋅花晶界明顯後續造成烤漆點狀未塗漆。 (RMK00565) | 訂單:2509DCD016/001 CCQC 無 <品檢備註> 事項 | 訂單:2509DCD016/001 TOL 無 <生產備註> 事項 |  | 訂單 2509DCD016/001 修改記錄如下: 20250930 08:51:33 (21003) 退火碼: >> H2, 用途碼: >> CIA008, 背面標示: >> C062, 訂單背面顏色(五碼): >> BW73Y, 背面漆膜厚: >> 12.5, 背面漆塗漆型式幾塗幾烤: >> 2, 鉻酸鹽: >> Z, 訂單厚度: >> 0.42, 訂單重: >> 5, 重量容許率(下限): >> 10, 重量容許率(上限): >> 10, 訂單寬度: >> 914, 鍍製方式: >> AC, 鋼捲內徑: >> 508, 鋼捲下限重: >> 4, 鋼捲上限重: >> 4.9, 壓花條件碼: >> -, 表面花紋: >> R, GL鋅花要求下限: >> -, GL鋅花要求上限: >> -, 綠色識別碼: >> -, 印刷輥號: >> -, 產品代碼: >> PPGL, 皮膜碼: >> -, 單位別: >> M, 油品種類: >> Z, 塗油量: >> Z, 包裝代碼: >> D2 , 保護膜碼: >> -, 客戶試片取樣型式: >> -, 調質碼: >> S, 套筒碼: >> R , 規格: >> A792MSSGR550, 製造標準: >> ASTM, 表面處理劑種類: >> Z, 表面處理劑塗佈量: >> Z, 伸長率測試: >> N, 硬度測試碼: >> N, 抗拉強度測試: >> N, 降伏強度測試: >> N, 厚度變異: >> -1.2, 訂單正面顏色(五碼): >> 5W126, 正面漆膜厚: >> NOM, 正面漆塗漆型式幾塗幾烤: >> 2, 修邊碼: >> Y, 重量碼: >> AW, 鋼捲捲向: >> I, 鍍層碼: >> AZM150, | H:厚度偏薄 | [訂單訊息通知] 2025/09/30 下午 03:41:27 *** (秦大維 >> 通知 >> Lynn Hsu) 訊息 : 單捲限重檢核 (原料重:15~20, 分切困難:20, 單捲限重:4.00~4.90)(OFP00031) [訂單訊息通知] 2025/10/03 上午 10:39:32 *** (許玲翎 >> 通知 >> Winnie Chang, XinYi Wu, Edwy Chin, Julian Liu) 訊息 : 此單為庫存轉單，無需更改限重，謝謝。
PPSUS | 2509DFD001/001 |  |  | 1. 只有燁聯不銹鋼不需指定烤漆線別，非燁聯底材需討論 (OFP00587)-{.不符.} 2. PPSUS&PPAL 單位長度(M/T)要自己算完後修改 SOP內容。RD洗衣機外殼用可用 -0.04～0 去算 (OFP00649)-{.不符.} | 訂單:2509DFD001/001 CPL 無 <生產備註> 事項 | 訂單:2509DFD001/001 CR1 無 <生產備註> 事項 | 訂單:2509DFD001/001 CR2 無 <生產備註> 事項 | 訂單:2509DFD001/001 CG1 無 <生產備註> 事項 | 訂單:2509DFD001/001 CG2 無 <生產備註> 事項 | 訂單:2509DFD001/001 CC1 <生產備註> 事項如下 . 13. 貼紅色禁止疊放。 (RMK-E_CHIN) . 12. CC2若生產過程有T/L打開的情形，務必通知品檢做紀錄，必須經過切除或重整後才能放行。 (RMK-E_CHIN) . 11. 依研發處CCL出口放行標準6.0版松下不銹鋼洗衣機外殼(無毒)試驗項目。 (RMK-E_CHIN) . 10. 無毒元素(Cr)檢測：測試與記錄正面/背面的烤漆成品以及底板(無塗漆)的數值。 (RMK-E_CHIN) . 9. 出口品檢項目：加做「應變痕測試」：衝艾克森6mm觀察平板處有無應變痕。(判定參考缺陷樣本)，以及維持測試fluting test，頻率：1次/母鋼。 (RMK-E_CHIN) . 8. 此排程需要Fluting Test，張力整平機伸長率須設定0.04～0.06%。 (RMK-E_CHIN) . 7. 避免產生鑿痕：鋼捲限重≦3.5噸，出口鋼捲需打1條縱鋼帶(避免外圈滑出)，品檢鋼捲送RCL僅限外切(不可重捲跑過RCL)。 (RMK-E_CHIN) . 6. 雙面高光澤產品，出口收捲單位張力設定：≧4.9kg/mm2、Taper Ratio:0%。 (RMK-E_CHIN) . 5.1.背面-面漆Clear：透明藍色,生產前準備再稀釋(不可提早稀釋),黏度30-40秒(No.2B),R塗裝,使用GF#75μ濾心+#250目鐵濾網,PMT為230±10℃。 (RMK-E_CHIN) . 4.3. 背面-底漆：透明色(同面漆Primer),生產前準備再稀釋(不可提早稀釋),黏度設定40-55秒(No.7),使用濾心+#250目鐵濾網,PMT為230±10℃。 (RMK-E_CHIN) . 5.正面-面漆Clear：透明色，生產前準備再稀釋(不可提早稀釋)，黏度設定30-40秒(No.2B)，R塗裝，使用孔目最小的濾心+#250目鐵濾網，PMT為230±10℃。 (RMK-E_CHIN) . 4.2.使用孔目最小的濾心+#250目鐵濾網，PMT為230±10℃。生產時外添加P劑 0.1%(R&D當天提供)，請於生產前30分鐘前添加及均勻攪拌 (RMK-E_CHIN) . 4.1.正面-底漆：透明色，生產前準備再稀釋(不可提早稀釋)，黏度設定30-40秒(No.7)，指定R塗裝 (RMK-E_CHIN) . 3. 線速度50mpm，不塗表調、不塗前處理劑。 (RMK-E_CHIN) . 2. 全程使用無毒製程與無毒專用設備(回流管、PUMP...)。 (RMK-E_CHIN) . 1. 指定遠龍不銹鋼No.4髮絲底板投入。鋼捲有襯紙，入口生產前需經過解紙作業。 (RMK-E_CHIN) . 1. 指定遠龍不銹鋼No.4髮絲底板投入。鋼捲有襯紙，入口生產前需經過解紙作業。 (RMK00687) . 2. 全程使用無毒製程與無毒專用設備(回流管、PUMP...)。 (RMK00687) . 3. 線速度50mpm，不塗表調、不塗前處理劑。 (RMK00687) . 4. 正面-底漆：透明色，生產前準備再稀釋(不可提早稀釋)，黏度設定30-40秒(No.2B)，指定R塗裝，使用孔目最小的濾心+ #300目鐵濾網，PMT為230±10℃。 (RMK00687) . 5. 正面-面漆Clear：透明色，生產前準備再稀釋(不可提早稀釋)，黏度設定30-40秒(No.2B)，R塗裝，使用孔目最小的濾心+#300目鐵濾網，PMT為230±10℃。 (RMK00687) . 4.1.A). 背面-底漆：透明色(同面漆Primer)，生產前準備再稀釋(不可提早稀釋) (RMK00687) . 4.1.B).黏度設定40-55秒(No.2B)，使用孔目最小的濾心+ #300目鐵濾網，PMT為230±10℃ (RMK00687) . 5.1.A).背面-面漆Clear：透明藍色，生產前準備再稀釋(不可提早稀釋) (RMK00687) . 5.1.B).黏度設定30-40秒(No.2B)，R塗裝，使用GF#75μ濾心+ #300目鐵濾網，PMT為230±10℃。 (RMK00687) . 6. 雙面高光澤產品, 出口收捲單位張力設定：≧4.9kg/mm2、Taper Ratio:0%。 (RMK00687) . 7. 避免產生鑿痕：鋼捲限重≦3.5噸，出口鋼捲需打1條縱鋼帶(避免外圈滑出)，品檢鋼捲送RCL僅限外切(不可重捲跑過RCL)。 (RMK00687) . 8. 此排程需要 Fluting Test，張力整平機伸長率須設定0.04～0.06%。 (RMK00687) . 9. 出口品檢項目：加做「應變痕測試」：衝艾克森6mm觀察平板處有無應變痕。(判定參考缺陷樣本)，以及維持測試 flutting test，頻率：1次/母鋼。 (RMK00687) . 10. 無毒元素(Cr)檢測：測試與記錄正面/背面的烤漆成品以及底板(無塗漆)的數值。 (RMK00687) . 11. 依研發處CCL出口放行標準6.0版松下不銹鋼洗衣機外殼(無毒)試驗項目。 (RMK00687) . 12. CC2若生產過程有T/L打開的情形，務必通知品檢做紀錄，必須經過切除或重整後才能放行 (RMK00687) . 13. 貼紅色禁止疊放。 (RMK00687) | 訂單:2509DFD001/001 CC2 <生產備註> 事項如下 . 13. 貼紅色禁止疊放。 (RMK-E_CHIN) . 12. CC2若生產過程有T/L打開的情形，務必通知品檢做紀錄，必須經過切除或重整後才能放行。 (RMK-E_CHIN) . 11. 依研發處CCL出口放行標準6.0版松下不銹鋼洗衣機外殼(無毒)試驗項目。 (RMK-E_CHIN) . 10. 無毒元素(Cr)檢測：測試與記錄正面/背面的烤漆成品以及底板(無塗漆)的數值。 (RMK-E_CHIN) . 9. 出口品檢項目：加做「應變痕測試」：衝艾克森6mm觀察平板處有無應變痕。(判定參考缺陷樣本)，以及維持測試fluting test，頻率：1次/母鋼。 (RMK-E_CHIN) . 8. 此排程需要Fluting Test，張力整平機伸長率須設定0.04～0.06%。 (RMK-E_CHIN) . 7. 避免產生鑿痕：鋼捲限重≦3.5噸，出口鋼捲需打1條縱鋼帶(避免外圈滑出)，品檢鋼捲送RCL僅限外切(不可重捲跑過RCL)。 (RMK-E_CHIN) . 6. 雙面高光澤產品，出口收捲單位張力設定：≧4.9kg/mm2、Taper Ratio:0%。 (RMK-E_CHIN) . 5.1.背面-面漆Clear：透明藍色,生產前準備再稀釋(不可提早稀釋),黏度30-40秒(No.2B),R塗裝,使用GF#75μ濾心+#250目鐵濾網,PMT為230±10℃。 (RMK-E_CHIN) . 4.3. 背面-底漆：透明色(同面漆Primer),生產前準備再稀釋(不可提早稀釋),黏度設定40-55秒(No.7),使用濾心+#250目鐵濾網,PMT為230±10℃。 (RMK-E_CHIN) . 5.正面-面漆Clear：透明色，生產前準備再稀釋(不可提早稀釋)，黏度設定30-40秒(No.2B)，R塗裝，使用孔目最小的濾心+#250目鐵濾網，PMT為230±10℃。 (RMK-E_CHIN) . 4.2.使用孔目最小的濾心+#250目鐵濾網，PMT為230±10℃。生產時外添加P劑 0.1%(R&D當天提供)，請於生產前30分鐘前添加及均勻攪拌 (RMK-E_CHIN) . 4.1.正面-底漆：透明色，生產前準備再稀釋(不可提早稀釋)，黏度設定30-40秒(No.7)，指定R塗裝 (RMK-E_CHIN) . 3. 線速度50mpm，不塗表調、不塗前處理劑。 (RMK-E_CHIN) . 2. 全程使用無毒製程與無毒專用設備(回流管、PUMP...)。 (RMK-E_CHIN) . 1. 指定遠龍不銹鋼No.4髮絲底板投入。鋼捲有襯紙，入口生產前需經過解紙作業。 (RMK-E_CHIN) . 1. 指定遠龍不銹鋼No.4髮絲底板投入。鋼捲有襯紙，入口生產前需經過解紙作業。 (RMK00687) . 2. 全程使用無毒製程與無毒專用設備(回流管、PUMP...)。 (RMK00687) . 3. 線速度50mpm，不塗表調、不塗前處理劑。 (RMK00687) . 4. 正面-底漆：透明色，生產前準備再稀釋(不可提早稀釋)，黏度設定30-40秒(No.2B)，指定R塗裝，使用孔目最小的濾心+ #300目鐵濾網，PMT為230±10℃。 (RMK00687) . 5. 正面-面漆Clear：透明色，生產前準備再稀釋(不可提早稀釋)，黏度設定30-40秒(No.2B)，R塗裝，使用孔目最小的濾心+#300目鐵濾網，PMT為230±10℃。 (RMK00687) . 4.1.A). 背面-底漆：透明色(同面漆Primer)，生產前準備再稀釋(不可提早稀釋) (RMK00687) . 4.1.B).黏度設定40-55秒(No.2B)，使用孔目最小的濾心+ #300目鐵濾網，PMT為230±10℃ (RMK00687) . 5.1.A).背面-面漆Clear：透明藍色，生產前準備再稀釋(不可提早稀釋) (RMK00687) . 5.1.B).黏度設定30-40秒(No.2B)，R塗裝，使用GF#75μ濾心+ #300目鐵濾網，PMT為230±10℃。 (RMK00687) . 6. 雙面高光澤產品, 出口收捲單位張力設定：≧4.9kg/mm2、Taper Ratio:0%。 (RMK00687) . 7. 避免產生鑿痕：鋼捲限重≦3.5噸，出口鋼捲需打1條縱鋼帶(避免外圈滑出)，品檢鋼捲送RCL僅限外切(不可重捲跑過RCL)。 (RMK00687) . 8. 此排程需要 Fluting Test，張力整平機伸長率須設定0.04～0.06%。 (RMK00687) . 9. 出口品檢項目：加做「應變痕測試」：衝艾克森6mm觀察平板處有無應變痕。(判定參考缺陷樣本)，以及維持測試 flutting test，頻率：1次/母鋼。 (RMK00687) . 10. 無毒元素(Cr)檢測：測試與記錄正面/背面的烤漆成品以及底板(無塗漆)的數值。 (RMK00687) . 11. 依研發處CCL出口放行標準6.0版松下不銹鋼洗衣機外殼(無毒)試驗項目。 (RMK00687) . 12. CC2若生產過程有T/L打開的情形，務必通知品檢做紀錄，必須經過切除或重整後才能放行 (RMK00687) . 13. 貼紅色禁止疊放。 (RMK00687) | 訂單:2509DFD001/001 RCL 無 <生產備註> 事項 | 訂單:2509DFD001/001 CCPK 無 <生產備註> 事項 | 訂單:2509DFD001/001 CGQC 無 <品檢備註> 事項 | 訂單:2509DFD001/001 CCQC <品檢備註> 事項如下 . 13. 貼紅色禁止疊放。 (RMK-E_CHIN) . 12. CC2若生產過程有T/L打開的情形，務必通知品檢做紀錄，必須經過切除或重整後才能放行。 (RMK-E_CHIN) . 11. 依研發處CCL出口放行標準6.0版松下不銹鋼洗衣機外殼(無毒)試驗項目。 (RMK-E_CHIN) . 10. 無毒元素(Cr)檢測：測試與記錄正面/背面的烤漆成品以及底板(無塗漆)的數值。 (RMK-E_CHIN) . 9. 出口品檢項目：加做「應變痕測試」：衝艾克森6mm觀察平板處有無應變痕。(判定參考缺陷樣本)，以及維持測試fluting test，頻率：1次/母鋼。 (RMK-E_CHIN) . 8. 此排程需要Fluting Test，張力整平機伸長率須設定0.04～0.06%。 (RMK-E_CHIN) . 7. 避免產生鑿痕：鋼捲限重≦3.5噸，出口鋼捲需打1條縱鋼帶(避免外圈滑出)，品檢鋼捲送RCL僅限外切(不可重捲跑過RCL)。 (RMK-E_CHIN) . 6. 雙面高光澤產品，出口收捲單位張力設定：≧4.9kg/mm2、Taper Ratio:0%。 (RMK-E_CHIN) . 5.1.背面-面漆Clear：透明藍色,生產前準備再稀釋(不可提早稀釋),黏度30-40秒(No.2B),R塗裝,使用GF#75μ濾心+#250目鐵濾網,PMT為230±10℃。 (RMK-E_CHIN) . 4.3. 背面-底漆：透明色(同面漆Primer),生產前準備再稀釋(不可提早稀釋),黏度設定40-55秒(No.7),使用濾心+#250目鐵濾網,PMT為230±10℃。 (RMK-E_CHIN) . 5.正面-面漆Clear：透明色，生產前準備再稀釋(不可提早稀釋)，黏度設定30-40秒(No.2B)，R塗裝，使用孔目最小的濾心+#250目鐵濾網，PMT為230±10℃。 (RMK-E_CHIN) . 4.2.使用孔目最小的濾心+#250目鐵濾網，PMT為230±10℃。生產時外添加P劑 0.1%(R&D當天提供)，請於生產前30分鐘前添加及均勻攪拌 (RMK-E_CHIN) . 4.1.正面-底漆：透明色，生產前準備再稀釋(不可提早稀釋)，黏度設定30-40秒(No.7)，指定R塗裝 (RMK-E_CHIN) . 3. 線速度50mpm，不塗表調、不塗前處理劑。 (RMK-E_CHIN) . 2. 全程使用無毒製程與無毒專用設備(回流管、PUMP...)。 (RMK-E_CHIN) . 1. 指定遠龍不銹鋼No.4髮絲底板投入。鋼捲有襯紙，入口生產前需經過解紙作業。 (RMK-E_CHIN) . 1. 指定遠龍不銹鋼No.4髮絲底板投入。鋼捲有襯紙，入口生產前需經過解紙作業。 (RMK00687) . 2. 全程使用無毒製程與無毒專用設備(回流管、PUMP...)。 (RMK00687) . 3. 線速度50mpm，不塗表調、不塗前處理劑。 (RMK00687) . 4. 正面-底漆：透明色，生產前準備再稀釋(不可提早稀釋)，黏度設定30-40秒(No.2B)，指定R塗裝，使用孔目最小的濾心+ #300目鐵濾網，PMT為230±10℃。 (RMK00687) . 5. 正面-面漆Clear：透明色，生產前準備再稀釋(不可提早稀釋)，黏度設定30-40秒(No.2B)，R塗裝，使用孔目最小的濾心+#300目鐵濾網，PMT為230±10℃。 (RMK00687) . 4.1.A). 背面-底漆：透明色(同面漆Primer)，生產前準備再稀釋(不可提早稀釋) (RMK00687) . 4.1.B).黏度設定40-55秒(No.2B)，使用孔目最小的濾心+ #300目鐵濾網，PMT為230±10℃ (RMK00687) . 5.1.A).背面-面漆Clear：透明藍色，生產前準備再稀釋(不可提早稀釋) (RMK00687) . 5.1.B).黏度設定30-40秒(No.2B)，R塗裝，使用GF#75μ濾心+ #300目鐵濾網，PMT為230±10℃。 (RMK00687) . 6. 雙面高光澤產品, 出口收捲單位張力設定：≧4.9kg/mm2、Taper Ratio:0%。 (RMK00687) . 7. 避免產生鑿痕：鋼捲限重≦3.5噸，出口鋼捲需打1條縱鋼帶(避免外圈滑出)，品檢鋼捲送RCL僅限外切(不可重捲跑過RCL)。 (RMK00687) . 8. 此排程需要 Fluting Test，張力整平機伸長率須設定0.04～0.06%。 (RMK00687) . 9. 出口品檢項目：加做「應變痕測試」：衝艾克森6mm觀察平板處有無應變痕。(判定參考缺陷樣本)，以及維持測試 flutting test，頻率：1次/母鋼。 (RMK00687) . 10. 無毒元素(Cr)檢測：測試與記錄正面/背面的烤漆成品以及底板(無塗漆)的數值。 (RMK00687) . 11. 依研發處CCL出口放行標準6.0版松下不銹鋼洗衣機外殼(無毒)試驗項目。 (RMK00687) . 12. CC2若生產過程有T/L打開的情形，務必通知品檢做紀錄，必須經過切除或重整後才能放行 (RMK00687) . 13. 貼紅色禁止疊放。 (RMK00687) | 訂單:2509DFD001/001 TOL 無 <生產備註> 事項 | 1. 指定遠龍不銹鋼No.4髮絲底板投入。鋼捲有襯紙，入口生產前需經過解紙作業。^^/CC1/CC2/CCQC/ <<.E_CHIN 2025/06/19 11:26.>> 2. 全程使用無毒製程與無毒專用設備(回流管、PUMP...)。^^/CC1/CC2/CCQC/ <<.E_CHIN 2025/06/19 11:26.>> 3. 線速度50mpm，不塗表調、不塗前處理劑。^^/CC1/CC2/CCQC/ <<.E_CHIN 2025/06/19 11:26.>> 4.1.正面-底漆：透明色，生產前準備再稀釋(不可提早稀釋)，黏度設定30-40秒(No.7)，指定R塗裝^^/CC1/CC2/CCQC/ <<.E_CHIN 2025/06/19 11:27.>> 4.2.使用孔目最小的濾心+#250目鐵濾網，PMT為230±10℃。生產時外添加P劑 0.1%(R&D當天提供)，請於生產前30分鐘前添加及均勻攪拌^^/CC1/CC2/CCQC/ <<.E_CHIN 2025/06/19 11:27.>> 5.正面-面漆Clear：透明色，生產前準備再稀釋(不可提早稀釋)，黏度設定30-40秒(No.2B)，R塗裝，使用孔目最小的濾心+#250目鐵濾網，PMT為230±10℃。^^/CC1/CC2/CCQC/ <<.E_CHIN 2025/06/19 11:28.>> 4.3. 背面-底漆：透明色(同面漆Primer),生產前準備再稀釋(不可提早稀釋),黏度設定40-55秒(No.7),使用濾心+#250目鐵濾網,PMT為230±10℃。^^/CC1/CC2/CCQC/ <<.E_CHIN 2025/06/19 11:29.>> 5.1.背面-面漆Clear：透明藍色,生產前準備再稀釋(不可提早稀釋),黏度30-40秒(No.2B),R塗裝,使用GF#75μ濾心+#250目鐵濾網,PMT為230±10℃。^^/CC1/CC2/CCQC/ <<.E_CHIN 2025/06/19 11:30.>> 6. 雙面高光澤產品，出口收捲單位張力設定：≧4.9kg/mm2、Taper Ratio:0%。^^/CC1/CC2/CCQC/ <<.E_CHIN 2025/06/19 11:31.>> 7. 避免產生鑿痕：鋼捲限重≦3.5噸，出口鋼捲需打1條縱鋼帶(避免外圈滑出)，品檢鋼捲送RCL僅限外切(不可重捲跑過RCL)。^^/CC1/CC2/CCQC/ <<.E_CHIN 2025/06/19 11:31.>> 8. 此排程需要Fluting Test，張力整平機伸長率須設定0.04～0.06%。^^/CC1/CC2/CCQC/ <<.E_CHIN 2025/06/19 11:31.>> 9. 出口品檢項目：加做「應變痕測試」：衝艾克森6mm觀察平板處有無應變痕。(判定參考缺陷樣本)，以及維持測試fluting test，頻率：1次/母鋼。^^/CC1/CC2/CCQC/ <<.E_CHIN 2025/06/19 11:32.>> 10. 無毒元素(Cr)檢測：測試與記錄正面/背面的烤漆成品以及底板(無塗漆)的數值。^^/CC1/CC2/CCQC/ <<.E_CHIN 2025/06/19 11:39.>> 11. 依研發處CCL出口放行標準6.0版松下不銹鋼洗衣機外殼(無毒)試驗項目。^^/CC1/CC2/CCQC/ <<.E_CHIN 2025/06/19 11:39.>> 12. CC2若生產過程有T/L打開的情形，務必通知品檢做紀錄，必須經過切除或重整後才能放行。^^/CC1/CC2/CCQC/ <<.E_CHIN 2025/06/19 11:40.>> 13. 貼紅色禁止疊放。^^/CC1/CC2/CCQC/MKT/ <<.E_CHIN 2025/06/19 11:41.>> | 訂單 2509DFD001/001 修改記錄如下: 20250613 09:26:49 (93025) 退火碼: >> S1, 用途碼: >> CIC033, 背面標示: >> S000, 訂單背面顏色(五碼): >> BLF1Z, 背面漆膜厚: >> NOM, 背面漆塗漆型式幾塗幾烤: >> 2, 鉻酸鹽: >> Z, 訂單厚度: >> 0.6, 訂單重: >> 60, 重量容許率(下限): >> 10, 重量容許率(上限): >> 10, 訂單寬度: >> 870, 鍍製方式: >> BC, 鋼捲內徑: >> 508, 鋼捲下限重: >> 2.5, 鋼捲上限重: >> 3.5, 壓花條件碼: >> -, 表面花紋: >> -, 綠色識別碼: >> R2, 印刷輥號: >> -, 產品代碼: >> PPSUS, 皮膜碼: >> -, 單位別: >> M, 油品種類: >> Z, 塗油量: >> Z, 包裝代碼: >> S5 , 保護膜碼: >> -, 客戶試片取樣型式: >> -, 調質碼: >> S, 套筒碼: >> K , 規格: >> CSUS430-20, 製造標準: >> SYSCO, 表面處理劑種類: >> Z, 表面處理劑塗佈量: >> Z, 伸長率測試: >> Y, 硬度測試碼: >> Y, 抗拉強度測試: >> Y, 降伏強度測試: >> Y, 訂單正面顏色(五碼): >> AE211, 正面漆膜厚: >> NOM, 正面漆塗漆型式幾塗幾烤: >> 2, 修邊碼: >> Y, 重量碼: >> AW, 鋼捲捲向: >> O, 鍍層碼: >> -, | *:
PPSUS | 2509DFD002/001 |  |  | 1. 只有燁聯不銹鋼不需指定烤漆線別，非燁聯底材需討論 (OFP00587)-{.不符.} 2. PPSUS&PPAL 單位長度(M/T)要自己算完後修改 SOP內容。RD洗衣機外殼用可用 -0.04～0 去算 (OFP00649)-{.不符.} | 訂單:2509DFD002/001 CPL 無 <生產備註> 事項 | 訂單:2509DFD002/001 CR1 無 <生產備註> 事項 | 訂單:2509DFD002/001 CR2 無 <生產備註> 事項 | 訂單:2509DFD002/001 CG1 無 <生產備註> 事項 | 訂單:2509DFD002/001 CG2 無 <生產備註> 事項 | 訂單:2509DFD002/001 CC1 <生產備註> 事項如下 . 【研發負責人】RD 陳柏廷 (RMK-E_CHIN) . 14. 貼紅色禁止疊放。 (RMK-E_CHIN) . 13. CC2若生產過程有T/L打開的情形，務必通知品檢做紀錄，必須經過切除或重整後才能放行。 (RMK-E_CHIN) . 12. 依研發處CCL出口放行標準6.0版松下不銹鋼洗衣機外殼(無毒)試驗項目。 (RMK-E_CHIN) . 11. 無毒元素(Cr)檢測：測試與記錄正面/背面的烤漆成品以及底板(無塗漆)的數值。 (RMK-E_CHIN) . 10. 出口品檢項目：加做「應變痕測試」：衝艾克森6mm觀察平板處有無應變痕。 (RMK-E_CHIN) . 9. 此排程需要Fluting Test，張力整平機伸長率須設定0.04～0.06%。 (RMK-E_CHIN) . 8. 避免產生鑿痕：鋼捲限重≦3.5噸，出口鋼捲需打1條縱鋼帶(避免外圈滑出)，品檢鋼捲送RCL僅限外切(不可重捲跑過RCL)。 (RMK-E_CHIN) . 7. 雙面高光澤產品，出口收捲單位張力設定：≧4.9kg/mm2、Taper Ratio:0%。 (RMK-E_CHIN) . 6. 背面-面漆Clear：透明藍色，生產前準備再稀釋(不可提早稀釋)，黏度設定30-40秒(No.2B)，R塗裝，使用GF#75μ濾心+#250目鐵濾網，PMT為230±10℃。 (RMK-E_CHIN) . 5. 正面-面漆Clear：透明色，生產前準備再稀釋(不可提早稀釋)，黏度設定30-40秒(No.2B)，R塗裝，使用孔目最小的濾心+#250目鐵濾網，PMT為230±10℃。 (RMK-E_CHIN) . 4.3.背面-底漆：透明色(同面漆Primer)，生產前準備再稀釋(不可提早稀釋)，黏度設定40-55秒(No.7)，使用孔目最小的濾心+#250目鐵濾網，PMT為230±10℃。 (RMK-E_CHIN) . 4.2.生產時外添加P劑 0.1%(R&D當天提供)，請於生產前30分鐘前添加及均勻攪拌。 (RMK-E_CHIN) . 4.1.正面-底漆：透明色，生產前準備再稀釋(不可提早稀釋)，黏度設定30-40秒(No.7)，指定R塗裝，使用孔目最小的濾心+#250目鐵濾網，PMT為230±10℃。 (RMK-E_CHIN) . 3. 線速度50mpm，不塗表調、不塗前處理劑。 (RMK-E_CHIN) . 2. 全程使用無毒製程與無毒專用設備(回流管、PUMP...)。 (RMK-E_CHIN) . 1. 指定遠龍不銹鋼No.4髮絲底板投入。鋼捲有襯紙，入口生產前需經過解紙作業。 (RMK-E_CHIN) . 1. 指定遠龍不銹鋼No.4髮絲底板投入。鋼捲有襯紙，入口生產前需經過解紙作業。 (RMK00687) . 2. 全程使用無毒製程與無毒專用設備(回流管、PUMP...)。 (RMK00687) . 3. 線速度50mpm，不塗表調、不塗前處理劑。 (RMK00687) . 4. 正面-底漆：透明色，生產前準備再稀釋(不可提早稀釋)，黏度設定30-40秒(No.2B)，指定R塗裝，使用孔目最小的濾心+ #300目鐵濾網，PMT為230±10℃。 (RMK00687) . 5. 正面-面漆Clear：透明色，生產前準備再稀釋(不可提早稀釋)，黏度設定30-40秒(No.2B)，R塗裝，使用孔目最小的濾心+#300目鐵濾網，PMT為230±10℃。 (RMK00687) . 4.1.A). 背面-底漆：透明色(同面漆Primer)，生產前準備再稀釋(不可提早稀釋) (RMK00687) . 4.1.B).黏度設定40-55秒(No.2B)，使用孔目最小的濾心+ #300目鐵濾網，PMT為230±10℃ (RMK00687) . 5.1.A).背面-面漆Clear：透明藍色，生產前準備再稀釋(不可提早稀釋) (RMK00687) . 5.1.B).黏度設定30-40秒(No.2B)，R塗裝，使用GF#75μ濾心+ #300目鐵濾網，PMT為230±10℃。 (RMK00687) . 6. 雙面高光澤產品, 出口收捲單位張力設定：≧4.9kg/mm2、Taper Ratio:0%。 (RMK00687) . 7. 避免產生鑿痕：鋼捲限重≦3.5噸，出口鋼捲需打1條縱鋼帶(避免外圈滑出)，品檢鋼捲送RCL僅限外切(不可重捲跑過RCL)。 (RMK00687) . 8. 此排程需要 Fluting Test，張力整平機伸長率須設定0.04～0.06%。 (RMK00687) . 9. 出口品檢項目：加做「應變痕測試」：衝艾克森6mm觀察平板處有無應變痕。(判定參考缺陷樣本)，以及維持測試 flutting test，頻率：1次/母鋼。 (RMK00687) . 10. 無毒元素(Cr)檢測：測試與記錄正面/背面的烤漆成品以及底板(無塗漆)的數值。 (RMK00687) . 11. 依研發處CCL出口放行標準6.0版松下不銹鋼洗衣機外殼(無毒)試驗項目。 (RMK00687) . 12. CC2若生產過程有T/L打開的情形，務必通知品檢做紀錄，必須經過切除或重整後才能放行 (RMK00687) . 13. 貼紅色禁止疊放。 (RMK00687) | 訂單:2509DFD002/001 CC2 <生產備註> 事項如下 . 【研發負責人】RD 陳柏廷 (RMK-E_CHIN) . 14. 貼紅色禁止疊放。 (RMK-E_CHIN) . 13. CC2若生產過程有T/L打開的情形，務必通知品檢做紀錄，必須經過切除或重整後才能放行。 (RMK-E_CHIN) . 12. 依研發處CCL出口放行標準6.0版松下不銹鋼洗衣機外殼(無毒)試驗項目。 (RMK-E_CHIN) . 11. 無毒元素(Cr)檢測：測試與記錄正面/背面的烤漆成品以及底板(無塗漆)的數值。 (RMK-E_CHIN) . 10. 出口品檢項目：加做「應變痕測試」：衝艾克森6mm觀察平板處有無應變痕。 (RMK-E_CHIN) . 9. 此排程需要Fluting Test，張力整平機伸長率須設定0.04～0.06%。 (RMK-E_CHIN) . 8. 避免產生鑿痕：鋼捲限重≦3.5噸，出口鋼捲需打1條縱鋼帶(避免外圈滑出)，品檢鋼捲送RCL僅限外切(不可重捲跑過RCL)。 (RMK-E_CHIN) . 7. 雙面高光澤產品，出口收捲單位張力設定：≧4.9kg/mm2、Taper Ratio:0%。 (RMK-E_CHIN) . 6. 背面-面漆Clear：透明藍色，生產前準備再稀釋(不可提早稀釋)，黏度設定30-40秒(No.2B)，R塗裝，使用GF#75μ濾心+#250目鐵濾網，PMT為230±10℃。 (RMK-E_CHIN) . 5. 正面-面漆Clear：透明色，生產前準備再稀釋(不可提早稀釋)，黏度設定30-40秒(No.2B)，R塗裝，使用孔目最小的濾心+#250目鐵濾網，PMT為230±10℃。 (RMK-E_CHIN) . 4.3.背面-底漆：透明色(同面漆Primer)，生產前準備再稀釋(不可提早稀釋)，黏度設定40-55秒(No.7)，使用孔目最小的濾心+#250目鐵濾網，PMT為230±10℃。 (RMK-E_CHIN) . 4.2.生產時外添加P劑 0.1%(R&D當天提供)，請於生產前30分鐘前添加及均勻攪拌。 (RMK-E_CHIN) . 4.1.正面-底漆：透明色，生產前準備再稀釋(不可提早稀釋)，黏度設定30-40秒(No.7)，指定R塗裝，使用孔目最小的濾心+#250目鐵濾網，PMT為230±10℃。 (RMK-E_CHIN) . 3. 線速度50mpm，不塗表調、不塗前處理劑。 (RMK-E_CHIN) . 2. 全程使用無毒製程與無毒專用設備(回流管、PUMP...)。 (RMK-E_CHIN) . 1. 指定遠龍不銹鋼No.4髮絲底板投入。鋼捲有襯紙，入口生產前需經過解紙作業。 (RMK-E_CHIN) . 1. 指定遠龍不銹鋼No.4髮絲底板投入。鋼捲有襯紙，入口生產前需經過解紙作業。 (RMK00687) . 2. 全程使用無毒製程與無毒專用設備(回流管、PUMP...)。 (RMK00687) . 3. 線速度50mpm，不塗表調、不塗前處理劑。 (RMK00687) . 4. 正面-底漆：透明色，生產前準備再稀釋(不可提早稀釋)，黏度設定30-40秒(No.2B)，指定R塗裝，使用孔目最小的濾心+ #300目鐵濾網，PMT為230±10℃。 (RMK00687) . 5. 正面-面漆Clear：透明色，生產前準備再稀釋(不可提早稀釋)，黏度設定30-40秒(No.2B)，R塗裝，使用孔目最小的濾心+#300目鐵濾網，PMT為230±10℃。 (RMK00687) . 4.1.A). 背面-底漆：透明色(同面漆Primer)，生產前準備再稀釋(不可提早稀釋) (RMK00687) . 4.1.B).黏度設定40-55秒(No.2B)，使用孔目最小的濾心+ #300目鐵濾網，PMT為230±10℃ (RMK00687) . 5.1.A).背面-面漆Clear：透明藍色，生產前準備再稀釋(不可提早稀釋) (RMK00687) . 5.1.B).黏度設定30-40秒(No.2B)，R塗裝，使用GF#75μ濾心+ #300目鐵濾網，PMT為230±10℃。 (RMK00687) . 6. 雙面高光澤產品, 出口收捲單位張力設定：≧4.9kg/mm2、Taper Ratio:0%。 (RMK00687) . 7. 避免產生鑿痕：鋼捲限重≦3.5噸，出口鋼捲需打1條縱鋼帶(避免外圈滑出)，品檢鋼捲送RCL僅限外切(不可重捲跑過RCL)。 (RMK00687) . 8. 此排程需要 Fluting Test，張力整平機伸長率須設定0.04～0.06%。 (RMK00687) . 9. 出口品檢項目：加做「應變痕測試」：衝艾克森6mm觀察平板處有無應變痕。(判定參考缺陷樣本)，以及維持測試 flutting test，頻率：1次/母鋼。 (RMK00687) . 10. 無毒元素(Cr)檢測：測試與記錄正面/背面的烤漆成品以及底板(無塗漆)的數值。 (RMK00687) . 11. 依研發處CCL出口放行標準6.0版松下不銹鋼洗衣機外殼(無毒)試驗項目。 (RMK00687) . 12. CC2若生產過程有T/L打開的情形，務必通知品檢做紀錄，必須經過切除或重整後才能放行 (RMK00687) . 13. 貼紅色禁止疊放。 (RMK00687) | 訂單:2509DFD002/001 RCL 無 <生產備註> 事項 | 訂單:2509DFD002/001 CCPK 無 <生產備註> 事項 | 訂單:2509DFD002/001 CGQC 無 <品檢備註> 事項 | 訂單:2509DFD002/001 CCQC <品檢備註> 事項如下 . 7. 雙面高光澤產品，出口收捲單位張力設定：≧4.9kg/mm2、Taper Ratio:0%。 (RMK-E_CHIN) . 6. 背面-面漆Clear：透明藍色，生產前準備再稀釋(不可提早稀釋)，黏度設定30-40秒(No.2B)，R塗裝，使用GF#75μ濾心+#250目鐵濾網，PMT為230±10℃。 (RMK-E_CHIN) . 5. 正面-面漆Clear：透明色，生產前準備再稀釋(不可提早稀釋)，黏度設定30-40秒(No.2B)，R塗裝，使用孔目最小的濾心+#250目鐵濾網，PMT為230±10℃。 (RMK-E_CHIN) . 4.3.背面-底漆：透明色(同面漆Primer)，生產前準備再稀釋(不可提早稀釋)，黏度設定40-55秒(No.7)，使用孔目最小的濾心+#250目鐵濾網，PMT為230±10℃。 (RMK-E_CHIN) . 4.2.生產時外添加P劑 0.1%(R&D當天提供)，請於生產前30分鐘前添加及均勻攪拌。 (RMK-E_CHIN) . 4.1.正面-底漆：透明色，生產前準備再稀釋(不可提早稀釋)，黏度設定30-40秒(No.7)，指定R塗裝，使用孔目最小的濾心+#250目鐵濾網，PMT為230±10℃。 (RMK-E_CHIN) . 3. 線速度50mpm，不塗表調、不塗前處理劑。 (RMK-E_CHIN) . 2. 全程使用無毒製程與無毒專用設備(回流管、PUMP...)。 (RMK-E_CHIN) . 1. 指定遠龍不銹鋼No.4髮絲底板投入。鋼捲有襯紙，入口生產前需經過解紙作業。 (RMK-E_CHIN) . 1. 指定遠龍不銹鋼No.4髮絲底板投入。鋼捲有襯紙，入口生產前需經過解紙作業。 (RMK00687) . 2. 全程使用無毒製程與無毒專用設備(回流管、PUMP...)。 (RMK00687) . 3. 線速度50mpm，不塗表調、不塗前處理劑。 (RMK00687) . 4. 正面-底漆：透明色，生產前準備再稀釋(不可提早稀釋)，黏度設定30-40秒(No.2B)，指定R塗裝，使用孔目最小的濾心+ #300目鐵濾網，PMT為230±10℃。 (RMK00687) . 5. 正面-面漆Clear：透明色，生產前準備再稀釋(不可提早稀釋)，黏度設定30-40秒(No.2B)，R塗裝，使用孔目最小的濾心+#300目鐵濾網，PMT為230±10℃。 (RMK00687) . 4.1.A). 背面-底漆：透明色(同面漆Primer)，生產前準備再稀釋(不可提早稀釋) (RMK00687) . 4.1.B).黏度設定40-55秒(No.2B)，使用孔目最小的濾心+ #300目鐵濾網，PMT為230±10℃ (RMK00687) . 5.1.A).背面-面漆Clear：透明藍色，生產前準備再稀釋(不可提早稀釋) (RMK00687) . 5.1.B).黏度設定30-40秒(No.2B)，R塗裝，使用GF#75μ濾心+ #300目鐵濾網，PMT為230±10℃。 (RMK00687) . 6. 雙面高光澤產品, 出口收捲單位張力設定：≧4.9kg/mm2、Taper Ratio:0%。 (RMK00687) . 7. 避免產生鑿痕：鋼捲限重≦3.5噸，出口鋼捲需打1條縱鋼帶(避免外圈滑出)，品檢鋼捲送RCL僅限外切(不可重捲跑過RCL)。 (RMK00687) . 8. 此排程需要 Fluting Test，張力整平機伸長率須設定0.04～0.06%。 (RMK00687) . 9. 出口品檢項目：加做「應變痕測試」：衝艾克森6mm觀察平板處有無應變痕。(判定參考缺陷樣本)，以及維持測試 flutting test，頻率：1次/母鋼。 (RMK00687) . 10. 無毒元素(Cr)檢測：測試與記錄正面/背面的烤漆成品以及底板(無塗漆)的數值。 (RMK00687) . 11. 依研發處CCL出口放行標準6.0版松下不銹鋼洗衣機外殼(無毒)試驗項目。 (RMK00687) . 12. CC2若生產過程有T/L打開的情形，務必通知品檢做紀錄，必須經過切除或重整後才能放行 (RMK00687) . 13. 貼紅色禁止疊放。 (RMK00687) | 訂單:2509DFD002/001 TOL 無 <生產備註> 事項 | 1. 指定遠龍不銹鋼No.4髮絲底板投入。鋼捲有襯紙，入口生產前需經過解紙作業。^^/CC1/CC2/CCQC/ <<.E_CHIN 2025/08/11 10:23.>> 2. 全程使用無毒製程與無毒專用設備(回流管、PUMP...)。^^/CC1/CC2/CCQC/ <<.E_CHIN 2025/08/11 10:23.>> 3. 線速度50mpm，不塗表調、不塗前處理劑。^^/CC1/CC2/CCQC/ <<.E_CHIN 2025/08/11 10:23.>> 4.1.正面-底漆：透明色，生產前準備再稀釋(不可提早稀釋)，黏度設定30-40秒(No.7)，指定R塗裝，使用孔目最小的濾心+#250目鐵濾網，PMT為230±10℃。^^/CC1/CC2/CCQC/ <<.E_CHIN 2025/08/11 10:24.>> 4.2.生產時外添加P劑 0.1%(R&D當天提供)，請於生產前30分鐘前添加及均勻攪拌。^^/CC1/CC2/CCQC/ <<.E_CHIN 2025/08/11 10:24.>> 4.3.背面-底漆：透明色(同面漆Primer)，生產前準備再稀釋(不可提早稀釋)，黏度設定40-55秒(No.7)，使用孔目最小的濾心+#250目鐵濾網，PMT為230±10℃。^^/CC1/CC2/CCQC/ <<.E_CHIN 2025/08/11 10:25.>> 5. 正面-面漆Clear：透明色，生產前準備再稀釋(不可提早稀釋)，黏度設定30-40秒(No.2B)，R塗裝，使用孔目最小的濾心+#250目鐵濾網，PMT為230±10℃。^^/CC1/CC2/CCQC/ <<.E_CHIN 2025/08/11 10:25.>> 6. 背面-面漆Clear：透明藍色，生產前準備再稀釋(不可提早稀釋)，黏度設定30-40秒(No.2B)，R塗裝，使用GF#75μ濾心+#250目鐵濾網，PMT為230±10℃。^^/CC1/CC2/CCQC/ <<.E_CHIN 2025/08/11 10:25.>> 7. 雙面高光澤產品，出口收捲單位張力設定：≧4.9kg/mm2、Taper Ratio:0%。^^/CC1/CC2/CCQC/ <<.E_CHIN 2025/08/11 10:26.>> 8. 避免產生鑿痕：鋼捲限重≦3.5噸，出口鋼捲需打1條縱鋼帶(避免外圈滑出)，品檢鋼捲送RCL僅限外切(不可重捲跑過RCL)。^^/CC1/CC2/ <<.E_CHIN 2025/08/11 10:26.>> 9. 此排程需要Fluting Test，張力整平機伸長率須設定0.04～0.06%。^^/CC1/CC2/ <<.E_CHIN 2025/08/11 10:26.>> 10. 出口品檢項目：加做「應變痕測試」：衝艾克森6mm觀察平板處有無應變痕。^^/CC1/CC2/ <<.E_CHIN 2025/08/11 10:27.>> 11. 無毒元素(Cr)檢測：測試與記錄正面/背面的烤漆成品以及底板(無塗漆)的數值。^^/CC1/CC2/ <<.E_CHIN 2025/08/11 10:27.>> 12. 依研發處CCL出口放行標準6.0版松下不銹鋼洗衣機外殼(無毒)試驗項目。^^/CC1/CC2/ <<.E_CHIN 2025/08/11 10:27.>> 13. CC2若生產過程有T/L打開的情形，務必通知品檢做紀錄，必須經過切除或重整後才能放行。^^/CC1/CC2/ <<.E_CHIN 2025/08/11 10:27.>> 14. 貼紅色禁止疊放。^^/CC1/CC2/MKT/ <<.E_CHIN 2025/08/11 10:28.>> 【研發負責人】RD 陳柏廷^^/CC1/CC2/ <<.E_CHIN 2025/08/11 10:30.>> | 訂單 2509DFD002/001 修改記錄如下: 20250804 13:22:46 (93025) 退火碼: >> S1, 用途碼: >> CIC033, 背面標示: >> S000, 訂單背面顏色(五碼): >> BLF1Z, 背面漆膜厚: >> NOM, 背面漆塗漆型式幾塗幾烤: >> 2, 鉻酸鹽: >> Z, 訂單厚度: >> 0.6, 訂單重: >> 15, 重量容許率(下限): >> 10, 重量容許率(上限): >> 10, 訂單寬度: >> 895, 鍍製方式: >> BC, 鋼捲內徑: >> 508, 鋼捲下限重: >> 2.5, 鋼捲上限重: >> 3.5, 壓花條件碼: >> -, 表面花紋: >> -, 綠色識別碼: >> R2, 印刷輥號: >> -, 產品代碼: >> PPSUS, 皮膜碼: >> -, 單位別: >> M, 油品種類: >> Z, 塗油量: >> Z, 包裝代碼: >> S5 , 保護膜碼: >> -, 客戶試片取樣型式: >> -, 調質碼: >> S, 套筒碼: >> K , 規格: >> CSUS430-20, 製造標準: >> SYSCO, 表面處理劑種類: >> Z, 表面處理劑塗佈量: >> Z, 伸長率測試: >> Y, 硬度測試碼: >> Y, 抗拉強度測試: >> Y, 降伏強度測試: >> Y, 訂單正面顏色(五碼): >> AE211, 正面漆膜厚: >> NOM, 正面漆塗漆型式幾塗幾烤: >> 2, 修邊碼: >> Y, 重量碼: >> AW, 鋼捲捲向: >> O, 鍍層碼: >> -, | *:
PPGI | 2509DFD007/001 |  | 1. 部分大陸料含B元素超過CNS規範管制，故請原料CNS規範之訂單不要配大陸料 (OFP00684)-{.不符.} | 1. 訂單若有厚度變異，冷軋厚度公差比照烤漆計算公式 , 但最小為 1/2 公差做設定 (OFP00254)-{.不符.} 2. "偏薄要求訂單" 鍍後厚度減 鍍後厚度下限需大於 0.02 MM,以免發生厚度不足狀況 (OFP00369)-{.不符.} 3. 部分大陸料含B元素超過CNS規範管制，故請原料CNS規範之訂單不要配大陸料 (OFP00684)-{.不符.} | 訂單:2509DFD007/001 CPL <生產備註> 事項如下 . 除HGI/ HGL 訂單邊緣不噴油. 其餘皆側緣噴油 (RMK00285) | 訂單:2509DFD007/001 CR1 <生產備註> 事項如下 . 每組工輥生產之第一顆鋼捲, 檢查振動輥痕或砂輪痕 (RMK00307) | 訂單:2509DFD007/001 CR2 <生產備註> 事項如下 . 每組工輥生產之第一顆鋼捲, 檢查振動輥痕或砂輪痕 (RMK00307) | 訂單:2509DFD007/001 CG1 <生產備註> 事項如下 . SKP:下工輥RA:0.5-0.8,上工輥RA:0.5-0.8,EL:2.0±0.5%, (RMK00050) . 弓形度≦8MM/300MM 中波高≦2.5MM 邊波高≦3MM 急峻度≦0.6%. (RMK00050) . 刷輥須持續使用,並記得要噴水. (RMK00050) . TENSION LEVELLER:EL%≦0.2%,控制C-ROLL及L-ROLL來調整弓形度. (RMK00050) | 訂單:2509DFD007/001 CG2 <生產備註> 事項如下 . SKP:下工輥RA:0.5-0.8,上工輥RA:0.5-0.8,EL:2.0±0.5%, (RMK00050) . 弓形度≦8MM/300MM 中波高≦2.5MM 邊波高≦3MM 急峻度≦0.6%. (RMK00050) . 刷輥須持續使用,並記得要噴水. (RMK00050) . TENSION LEVELLER:EL%≦0.2%,控制C-ROLL及L-ROLL來調整弓形度. (RMK00050) | 訂單:2509DFD007/001 CC1 <生產備註> 事項如下 . 塗裝請使用無毒專用設備(回流管.PUMP........). (RMK00050) . 注意前處理相關設備,清潔與更換以防污染. (RMK00050) . ★品檢注意！JIS&CNS 訂單必須每滿50噸一定要再做一次TEST (RMK00259) . 【品檢】水痕允許距板邊40mm內 (RMK00348) . 【品檢】每個母鋼最後分切的尾板需量測板形,NG送RCL切除(鍍鋅內圈捲軸效應產生的邊波) (RMK00348) . 【品檢】更換色碼(含正、背面)更換時需要測試RoHS (RMK00348) . 因進位問題 BYF71 9u 手動計算 170.1基本檔設定170，批次檔電腦自動進位為175。于此聲明生產與相關檢測 塗佈量以170 為標準 (RMK00466) . 【抽氣量】白色系在CC1生產時,FINISH抽氣量請設定250,如生產中發生色差b值異常升高,請股長再加大抽氣量因應 (RMK00560) | 訂單:2509DFD007/001 CC2 <生產備註> 事項如下 . 塗裝請使用無毒專用設備(回流管.PUMP........). (RMK00050) . 注意前處理相關設備,清潔與更換以防污染. (RMK00050) . 20120627晨會決議 CC2生產 PPGI 時請使用表調 (RMK00191) . ★品檢注意！JIS&CNS 訂單必須每滿50噸一定要再做一次TEST (RMK00259) . 【品檢】水痕允許距板邊40mm內 (RMK00348) . 【品檢】每個母鋼最後分切的尾板需量測板形,NG送RCL切除(鍍鋅內圈捲軸效應產生的邊波) (RMK00348) . 【品檢】更換色碼(含正、背面)更換時需要測試RoHS (RMK00348) . 因進位問題 BYF71 9u 手動計算 170.1基本檔設定170，批次檔電腦自動進位為175。于此聲明生產與相關檢測 塗佈量以170 為標準 (RMK00466) . 【抽氣量】白色系在CC1生產時,FINISH抽氣量請設定250,如生產中發生色差b值異常升高,請股長再加大抽氣量因應 (RMK00560) | 訂單:2509DFD007/001 RCL 無 <生產備註> 事項 | 訂單:2509DFD007/001 CCPK 無 <生產備註> 事項 | 訂單:2509DFD007/001 CGQC <品檢備註> 事項如下 . 弓形度≦8MM/300MM 中波高≦2.5MM 邊波高≦3MM 急峻度≦0.6%. (RMK00050) | 訂單:2509DFD007/001 CCQC <品檢備註> 事項如下 . ★品檢注意！JIS&CNS 訂單必須每滿50噸一定要再做一次TEST (RMK00259) . 【品檢】水痕允許距板邊40mm內 (RMK00348) . 【品檢】每個母鋼最後分切的尾板需量測板形,NG送RCL切除(鍍鋅內圈捲軸效應產生的邊波) (RMK00348) . 【品檢】更換色碼(含正、背面)更換時需要測試RoHS (RMK00348) . 因進位問題 BYF71 9u 手動計算 170.1基本檔設定170，批次檔電腦自動進位為175。于此聲明生產與相關檢測 塗佈量以170 為標準 (RMK00466) | 訂單:2509DFD007/001 TOL 無 <生產備註> 事項 |  | 訂單 2509DFD007/001 修改記錄如下: 20250818 14:21:08 (93025) 退火碼: >> S1, 用途碼: >> CIC001, 背面標示: >> S000, 訂單背面顏色(五碼): >> BYF71, 背面漆膜厚: >> NOM, 背面漆塗漆型式幾塗幾烤: >> 1, 鉻酸鹽: >> Z, 訂單厚度: >> 0.326, 訂單重: >> 15, 重量容許率(下限): >> 10, 重量容許率(上限): >> 10, 訂單寬度: >> 714, 鍍製方式: >> BC, 鋼捲內徑: >> 508, 鋼捲下限重: >> 3, 鋼捲上限重: >> 5, 壓花條件碼: >> -, 表面花紋: >> Z, GL鋅花要求下限: >> 0, GL鋅花要求上限: >> 0, 綠色識別碼: >> R2, 印刷輥號: >> -, 產品代碼: >> PPGI, 皮膜碼: >> -, 單位別: >> M, 油品種類: >> Z, 塗油量: >> Z, 包裝代碼: >> S3 , 保護膜碼: >> -, 客戶試片取樣型式: >> -, 調質碼: >> S, 套筒碼: >> E , 規格: >> CGCC-10, 製造標準: >> CNS, 表面處理劑種類: >> Z, 表面處理劑塗佈量: >> Z, 伸長率測試: >> N, 硬度測試碼: >> N, 抗拉強度測試: >> N, 降伏強度測試: >> N, 厚度變異: >> -2.4, 訂單正面顏色(五碼): >> AWF45, 正面漆膜厚: >> 25, 正面漆塗漆型式幾塗幾烤: >> 2, 修邊碼: >> Y, 重量碼: >> AW, 鋼捲捲向: >> O, 鍍層碼: >> Z08, | H:厚度偏薄
PPGI | 2509DFD007/002 |  | 1. 部分大陸料含B元素超過CNS規範管制，故請原料CNS規範之訂單不要配大陸料 (OFP00684)-{.不符.} | 1. 訂單若有厚度變異，冷軋厚度公差比照烤漆計算公式 , 但最小為 1/2 公差做設定 (OFP00254)-{.不符.} 2. "偏薄要求訂單" 鍍後厚度減 鍍後厚度下限需大於 0.02 MM,以免發生厚度不足狀況 (OFP00369)-{.不符.} 3. 部分大陸料含B元素超過CNS規範管制，故請原料CNS規範之訂單不要配大陸料 (OFP00684)-{.不符.} | 訂單:2509DFD007/002 CPL <生產備註> 事項如下 . 超修！審覆表編號：RSS25080004 (RMK-E_CHIN) . 除HGI/ HGL 訂單邊緣不噴油. 其餘皆側緣噴油 (RMK00285) | 訂單:2509DFD007/002 CR1 <生產備註> 事項如下 . 超修！審覆表編號：RSS25080004 (RMK-E_CHIN) . 每組工輥生產之第一顆鋼捲, 檢查振動輥痕或砂輪痕 (RMK00307) | 訂單:2509DFD007/002 CR2 <生產備註> 事項如下 . 超修！審覆表編號：RSS25080004 (RMK-E_CHIN) . 每組工輥生產之第一顆鋼捲, 檢查振動輥痕或砂輪痕 (RMK00307) | 訂單:2509DFD007/002 CG1 <生產備註> 事項如下 . 超修！審覆表編號：RSS25080004 (RMK-E_CHIN) . SKP:下工輥RA:0.5-0.8,上工輥RA:0.5-0.8,EL:2.0±0.5%, (RMK00050) . 弓形度≦8MM/300MM 中波高≦2.5MM 邊波高≦3MM 急峻度≦0.6%. (RMK00050) . 刷輥須持續使用,並記得要噴水. (RMK00050) . TENSION LEVELLER:EL%≦0.2%,控制C-ROLL及L-ROLL來調整弓形度. (RMK00050) | 訂單:2509DFD007/002 CG2 <生產備註> 事項如下 . 超修！審覆表編號：RSS25080004 (RMK-E_CHIN) . SKP:下工輥RA:0.5-0.8,上工輥RA:0.5-0.8,EL:2.0±0.5%, (RMK00050) . 弓形度≦8MM/300MM 中波高≦2.5MM 邊波高≦3MM 急峻度≦0.6%. (RMK00050) . 刷輥須持續使用,並記得要噴水. (RMK00050) . TENSION LEVELLER:EL%≦0.2%,控制C-ROLL及L-ROLL來調整弓形度. (RMK00050) | 訂單:2509DFD007/002 CC1 <生產備註> 事項如下 . ★此為超修鋼捲，請烤漆品檢加強注意邊緣鼓起之確認，每顆母鋼第一分切請計畫性暫留(當班送RCL外切10米確認板形)，原因為鼓起確認 (RMK-E_CHIN) . 超修！審覆表編號：RSS25080004 (RMK-E_CHIN) . 塗裝請使用無毒專用設備(回流管.PUMP........). (RMK00050) . 注意前處理相關設備,清潔與更換以防污染. (RMK00050) . ★品檢注意！JIS&CNS 訂單必須每滿50噸一定要再做一次TEST (RMK00259) . 【品檢】水痕允許距板邊40mm內 (RMK00348) . 【品檢】每個母鋼最後分切的尾板需量測板形,NG送RCL切除(鍍鋅內圈捲軸效應產生的邊波) (RMK00348) . 【品檢】更換色碼(含正、背面)更換時需要測試RoHS (RMK00348) . 因進位問題 BYF71 9u 手動計算 170.1基本檔設定170，批次檔電腦自動進位為175。于此聲明生產與相關檢測 塗佈量以170 為標準 (RMK00466) . 【抽氣量】白色系在CC1生產時,FINISH抽氣量請設定250,如生產中發生色差b值異常升高,請股長再加大抽氣量因應 (RMK00560) | 訂單:2509DFD007/002 CC2 <生產備註> 事項如下 . ★此為超修鋼捲，請烤漆品檢加強注意邊緣鼓起之確認，每顆母鋼第一分切請計畫性暫留(當班送RCL外切10米確認板形)，原因為鼓起確認 (RMK-E_CHIN) . 超修！審覆表編號：RSS25080004 (RMK-E_CHIN) . 塗裝請使用無毒專用設備(回流管.PUMP........). (RMK00050) . 注意前處理相關設備,清潔與更換以防污染. (RMK00050) . 20120627晨會決議 CC2生產 PPGI 時請使用表調 (RMK00191) . ★品檢注意！JIS&CNS 訂單必須每滿50噸一定要再做一次TEST (RMK00259) . 【品檢】水痕允許距板邊40mm內 (RMK00348) . 【品檢】每個母鋼最後分切的尾板需量測板形,NG送RCL切除(鍍鋅內圈捲軸效應產生的邊波) (RMK00348) . 【品檢】更換色碼(含正、背面)更換時需要測試RoHS (RMK00348) . 因進位問題 BYF71 9u 手動計算 170.1基本檔設定170，批次檔電腦自動進位為175。于此聲明生產與相關檢測 塗佈量以170 為標準 (RMK00466) . 【抽氣量】白色系在CC1生產時,FINISH抽氣量請設定250,如生產中發生色差b值異常升高,請股長再加大抽氣量因應 (RMK00560) | 訂單:2509DFD007/002 RCL 無 <生產備註> 事項 | 訂單:2509DFD007/002 CCPK 無 <生產備註> 事項 | 訂單:2509DFD007/002 CGQC <品檢備註> 事項如下 . 弓形度≦8MM/300MM 中波高≦2.5MM 邊波高≦3MM 急峻度≦0.6%. (RMK00050) | 訂單:2509DFD007/002 CCQC <品檢備註> 事項如下 . ★此為超修鋼捲，請烤漆品檢加強注意邊緣鼓起之確認，每顆母鋼第一分切請計畫性暫留(當班送RCL外切10米確認板形)，原因為鼓起確認 (RMK-E_CHIN) . ★品檢注意！JIS&CNS 訂單必須每滿50噸一定要再做一次TEST (RMK00259) . 【品檢】水痕允許距板邊40mm內 (RMK00348) . 【品檢】每個母鋼最後分切的尾板需量測板形,NG送RCL切除(鍍鋅內圈捲軸效應產生的邊波) (RMK00348) . 【品檢】更換色碼(含正、背面)更換時需要測試RoHS (RMK00348) . 因進位問題 BYF71 9u 手動計算 170.1基本檔設定170，批次檔電腦自動進位為175。于此聲明生產與相關檢測 塗佈量以170 為標準 (RMK00466) | 訂單:2509DFD007/002 TOL 無 <生產備註> 事項 | 超修！審覆表編號：RSS25080004^^/CPL/CR1/CR2/CG1/CG2/CC1/CC2/ <<.E_CHIN 2025/08/20 15:13.>> ★此為超修鋼捲，請烤漆品檢加強注意邊緣鼓起之確認，每顆母鋼第一分切請計畫性暫留(當班送RCL外切10米確認板形)，原因為鼓起確認 ^^/CC1/CC2/CCQC/"^^ <<.E_CHIN 2025/08/20 15:21.>> | 訂單 2509DFD007/002 修改記錄如下: 20250818 14:22:32 (93025) 退火碼: >> S1, 用途碼: >> CIC001, 背面標示: >> S000, 訂單背面顏色(五碼): >> BYF71, 背面漆膜厚: >> NOM, 背面漆塗漆型式幾塗幾烤: >> 1, 鉻酸鹽: >> Z, 訂單厚度: >> 0.326, 訂單重: >> 45, 重量容許率(下限): >> 10, 重量容許率(上限): >> 10, 訂單寬度: >> 797, 鍍製方式: >> BC, 鋼捲內徑: >> 508, 鋼捲下限重: >> 3, 鋼捲上限重: >> 5, 壓花條件碼: >> -, 表面花紋: >> Z, GL鋅花要求下限: >> 0, GL鋅花要求上限: >> 0, 綠色識別碼: >> R2, 印刷輥號: >> -, 產品代碼: >> PPGI, 皮膜碼: >> -, 單位別: >> M, 油品種類: >> Z, 塗油量: >> Z, 包裝代碼: >> S3 , 保護膜碼: >> -, 客戶試片取樣型式: >> -, 調質碼: >> S, 套筒碼: >> E , 規格: >> CGCC-10, 製造標準: >> CNS, 表面處理劑種類: >> Z, 表面處理劑塗佈量: >> Z, 伸長率測試: >> N, 硬度測試碼: >> N, 抗拉強度測試: >> N, 降伏強度測試: >> N, 厚度變異: >> -2.4, 訂單正面顏色(五碼): >> AWF45, 正面漆膜厚: >> 25, 正面漆塗漆型式幾塗幾烤: >> 2, 修邊碼: >> Y, 重量碼: >> AW, 鋼捲捲向: >> O, 鍍層碼: >> Z08, 20250829 14:06:51 (93025) 訂單重: 45 >> 30, | H:厚度偏薄
PPGI | 2509DFD007/003 |  | 1. 部分大陸料含B元素超過CNS規範管制，故請原料CNS規範之訂單不要配大陸料 (OFP00684)-{.不符.} | 1. 訂單若有厚度變異，冷軋厚度公差比照烤漆計算公式 , 但最小為 1/2 公差做設定 (OFP00254)-{.不符.} 2. "偏薄要求訂單" 鍍後厚度減 鍍後厚度下限需大於 0.02 MM,以免發生厚度不足狀況 (OFP00369)-{.不符.} 3. 部分大陸料含B元素超過CNS規範管制，故請原料CNS規範之訂單不要配大陸料 (OFP00684)-{.不符.} | 訂單:2509DFD007/003 CPL <生產備註> 事項如下 . 超修！審覆表編號：RSS25080004 (RMK-E_CHIN) . 除HGI/ HGL 訂單邊緣不噴油. 其餘皆側緣噴油 (RMK00285) | 訂單:2509DFD007/003 CR1 <生產備註> 事項如下 . 超修！審覆表編號：RSS25080004 (RMK-E_CHIN) . 每組工輥生產之第一顆鋼捲, 檢查振動輥痕或砂輪痕 (RMK00307) | 訂單:2509DFD007/003 CR2 <生產備註> 事項如下 . 超修！審覆表編號：RSS25080004 (RMK-E_CHIN) . 每組工輥生產之第一顆鋼捲, 檢查振動輥痕或砂輪痕 (RMK00307) | 訂單:2509DFD007/003 CG1 <生產備註> 事項如下 . 超修！審覆表編號：RSS25080004 (RMK-E_CHIN) . SKP:下工輥RA:0.5-0.8,上工輥RA:0.5-0.8,EL:2.0±0.5%, (RMK00050) . 弓形度≦8MM/300MM 中波高≦2.5MM 邊波高≦3MM 急峻度≦0.6%. (RMK00050) . 刷輥須持續使用,並記得要噴水. (RMK00050) . TENSION LEVELLER:EL%≦0.2%,控制C-ROLL及L-ROLL來調整弓形度. (RMK00050) | 訂單:2509DFD007/003 CG2 <生產備註> 事項如下 . 超修！審覆表編號：RSS25080004 (RMK-E_CHIN) . SKP:下工輥RA:0.5-0.8,上工輥RA:0.5-0.8,EL:2.0±0.5%, (RMK00050) . 弓形度≦8MM/300MM 中波高≦2.5MM 邊波高≦3MM 急峻度≦0.6%. (RMK00050) . 刷輥須持續使用,並記得要噴水. (RMK00050) . TENSION LEVELLER:EL%≦0.2%,控制C-ROLL及L-ROLL來調整弓形度. (RMK00050) | 訂單:2509DFD007/003 CC1 <生產備註> 事項如下 . ★此為超修鋼捲，請烤漆品檢加強注意邊緣鼓起之確認，每顆母鋼第一分切請計畫性暫留(當班送RCL外切10米確認板形)，原因為鼓起確認 (RMK-E_CHIN) . 超修！審覆表編號：RSS25080004 (RMK-E_CHIN) . 塗裝請使用無毒專用設備(回流管.PUMP........). (RMK00050) . 注意前處理相關設備,清潔與更換以防污染. (RMK00050) . ★品檢注意！JIS&CNS 訂單必須每滿50噸一定要再做一次TEST (RMK00259) . ★注意！AYF632,ABF522,ABF532 自2015/05/13起,為改善色差原液黏度降至80秒。 (RMK00321) . 塗裝室調整黏度時請注意原液黏度80" (RMK00321) . 【品檢】水痕允許距板邊40mm內 (RMK00348) . 【品檢】每個母鋼最後分切的尾板需量測板形,NG送RCL切除(鍍鋅內圈捲軸效應產生的邊波) (RMK00348) . 【品檢】更換色碼(含正、背面)更換時需要測試RoHS (RMK00348) . 因進位問題 BYF71 9u 手動計算 170.1基本檔設定170，批次檔電腦自動進位為175。于此聲明生產與相關檢測 塗佈量以170 為標準 (RMK00466) | 訂單:2509DFD007/003 CC2 <生產備註> 事項如下 . ★此為超修鋼捲，請烤漆品檢加強注意邊緣鼓起之確認，每顆母鋼第一分切請計畫性暫留(當班送RCL外切10米確認板形)，原因為鼓起確認 (RMK-E_CHIN) . 超修！審覆表編號：RSS25080004 (RMK-E_CHIN) . 塗裝請使用無毒專用設備(回流管.PUMP........). (RMK00050) . 注意前處理相關設備,清潔與更換以防污染. (RMK00050) . 20120627晨會決議 CC2生產 PPGI 時請使用表調 (RMK00191) . ★品檢注意！JIS&CNS 訂單必須每滿50噸一定要再做一次TEST (RMK00259) . ★注意！AYF632,ABF522,ABF532 自2015/05/13起,為改善色差原液黏度降至80秒。 (RMK00321) . 塗裝室調整黏度時請注意原液黏度80" (RMK00321) . 【品檢】水痕允許距板邊40mm內 (RMK00348) . 【品檢】每個母鋼最後分切的尾板需量測板形,NG送RCL切除(鍍鋅內圈捲軸效應產生的邊波) (RMK00348) . 【品檢】更換色碼(含正、背面)更換時需要測試RoHS (RMK00348) . 因進位問題 BYF71 9u 手動計算 170.1基本檔設定170，批次檔電腦自動進位為175。于此聲明生產與相關檢測 塗佈量以170 為標準 (RMK00466) | 訂單:2509DFD007/003 RCL 無 <生產備註> 事項 | 訂單:2509DFD007/003 CCPK 無 <生產備註> 事項 | 訂單:2509DFD007/003 CGQC <品檢備註> 事項如下 . 弓形度≦8MM/300MM 中波高≦2.5MM 邊波高≦3MM 急峻度≦0.6%. (RMK00050) | 訂單:2509DFD007/003 CCQC <品檢備註> 事項如下 . ★此為超修鋼捲，請烤漆品檢加強注意邊緣鼓起之確認，每顆母鋼第一分切請計畫性暫留(當班送RCL外切10米確認板形)，原因為鼓起確認 (RMK-E_CHIN) . ★品檢注意！JIS&CNS 訂單必須每滿50噸一定要再做一次TEST (RMK00259) . 【品檢】水痕允許距板邊40mm內 (RMK00348) . 【品檢】每個母鋼最後分切的尾板需量測板形,NG送RCL切除(鍍鋅內圈捲軸效應產生的邊波) (RMK00348) . 【品檢】更換色碼(含正、背面)更換時需要測試RoHS (RMK00348) . 因進位問題 BYF71 9u 手動計算 170.1基本檔設定170，批次檔電腦自動進位為175。于此聲明生產與相關檢測 塗佈量以170 為標準 (RMK00466) | 訂單:2509DFD007/003 TOL 無 <生產備註> 事項 | 超修！審覆表編號：RSS25080004^^/CPL/CR1/CR2/CG1/CG2/CC1/CC2/^^ <<.E_CHIN 2025/08/20 15:14.>> ★此為超修鋼捲，請烤漆品檢加強注意邊緣鼓起之確認，每顆母鋼第一分切請計畫性暫留(當班送RCL外切10米確認板形)，原因為鼓起確認^^/CC1/CC2/CCQC/ <<.E_CHIN 2025/08/20 15:22.>> | 訂單 2509DFD007/003 修改記錄如下: 20250818 14:23:03 (93025) 退火碼: >> S1, 用途碼: >> CIC001, 背面標示: >> S000, 訂單背面顏色(五碼): >> BYF71, 背面漆膜厚: >> NOM, 背面漆塗漆型式幾塗幾烤: >> 1, 鉻酸鹽: >> Z, 訂單厚度: >> 0.326, 訂單重: >> 15, 重量容許率(下限): >> 10, 重量容許率(上限): >> 10, 訂單寬度: >> 797, 鍍製方式: >> BC, 鋼捲內徑: >> 508, 鋼捲下限重: >> 3, 鋼捲上限重: >> 5, 壓花條件碼: >> -, 表面花紋: >> Z, GL鋅花要求下限: >> 0, GL鋅花要求上限: >> 0, 綠色識別碼: >> R2, 印刷輥號: >> -, 產品代碼: >> PPGI, 皮膜碼: >> -, 單位別: >> M, 油品種類: >> Z, 塗油量: >> Z, 包裝代碼: >> S3 , 保護膜碼: >> -, 客戶試片取樣型式: >> -, 調質碼: >> S, 套筒碼: >> E , 規格: >> CGCC-10, 製造標準: >> CNS, 表面處理劑種類: >> Z, 表面處理劑塗佈量: >> Z, 伸長率測試: >> N, 硬度測試碼: >> N, 抗拉強度測試: >> N, 降伏強度測試: >> N, 厚度變異: >> -2.4, 訂單正面顏色(五碼): >> AYF63, 正面漆膜厚: >> 25, 正面漆塗漆型式幾塗幾烤: >> 2, 修邊碼: >> Y, 重量碼: >> AW, 鋼捲捲向: >> O, 鍍層碼: >> Z08, 20250829 14:07:18 (93025) 訂單重: 15 >> 30, 20250902 11:17:42 (93025) 訂單重: 30 >> 15, | H:厚度偏薄
PPGI | 2509DFD007/004 |  | 1. 部分大陸料含B元素超過CNS規範管制，故請原料CNS規範之訂單不要配大陸料 (OFP00684)-{.不符.} | 1. 訂單若有厚度變異，冷軋厚度公差比照烤漆計算公式 , 但最小為 1/2 公差做設定 (OFP00254)-{.不符.} 2. "偏薄要求訂單" 鍍後厚度減 鍍後厚度下限需大於 0.02 MM,以免發生厚度不足狀況 (OFP00369)-{.不符.} 3. 部分大陸料含B元素超過CNS規範管制，故請原料CNS規範之訂單不要配大陸料 (OFP00684)-{.不符.} | 訂單:2509DFD007/004 CPL <生產備註> 事項如下 . 除HGI/ HGL 訂單邊緣不噴油. 其餘皆側緣噴油 (RMK00285) | 訂單:2509DFD007/004 CR1 <生產備註> 事項如下 . 每組工輥生產之第一顆鋼捲, 檢查振動輥痕或砂輪痕 (RMK00307) | 訂單:2509DFD007/004 CR2 <生產備註> 事項如下 . 每組工輥生產之第一顆鋼捲, 檢查振動輥痕或砂輪痕 (RMK00307) | 訂單:2509DFD007/004 CG1 <生產備註> 事項如下 . SKP:下工輥RA:0.5-0.8,上工輥RA:0.5-0.8,EL:2.0±0.5%, (RMK00050) . 弓形度≦8MM/300MM 中波高≦2.5MM 邊波高≦3MM 急峻度≦0.6%. (RMK00050) . 刷輥須持續使用,並記得要噴水. (RMK00050) . TENSION LEVELLER:EL%≦0.2%,控制C-ROLL及L-ROLL來調整弓形度. (RMK00050) | 訂單:2509DFD007/004 CG2 <生產備註> 事項如下 . SKP:下工輥RA:0.5-0.8,上工輥RA:0.5-0.8,EL:2.0±0.5%, (RMK00050) . 弓形度≦8MM/300MM 中波高≦2.5MM 邊波高≦3MM 急峻度≦0.6%. (RMK00050) . 刷輥須持續使用,並記得要噴水. (RMK00050) . TENSION LEVELLER:EL%≦0.2%,控制C-ROLL及L-ROLL來調整弓形度. (RMK00050) | 訂單:2509DFD007/004 CC1 <生產備註> 事項如下 . 塗裝請使用無毒專用設備(回流管.PUMP........). (RMK00050) . 注意前處理相關設備,清潔與更換以防污染. (RMK00050) . ★品檢注意！JIS&CNS 訂單必須每滿50噸一定要再做一次TEST (RMK00259) . 【品檢】水痕允許距板邊40mm內 (RMK00348) . 【品檢】每個母鋼最後分切的尾板需量測板形,NG送RCL切除(鍍鋅內圈捲軸效應產生的邊波) (RMK00348) . 【品檢】更換色碼(含正、背面)更換時需要測試RoHS (RMK00348) . 因進位問題 BYF71 9u 手動計算 170.1基本檔設定170，批次檔電腦自動進位為175。于此聲明生產與相關檢測 塗佈量以170 為標準 (RMK00466) | 訂單:2509DFD007/004 CC2 <生產備註> 事項如下 . 塗裝請使用無毒專用設備(回流管.PUMP........). (RMK00050) . 注意前處理相關設備,清潔與更換以防污染. (RMK00050) . 20120627晨會決議 CC2生產 PPGI 時請使用表調 (RMK00191) . ★品檢注意！JIS&CNS 訂單必須每滿50噸一定要再做一次TEST (RMK00259) . 【品檢】水痕允許距板邊40mm內 (RMK00348) . 【品檢】每個母鋼最後分切的尾板需量測板形,NG送RCL切除(鍍鋅內圈捲軸效應產生的邊波) (RMK00348) . 【品檢】更換色碼(含正、背面)更換時需要測試RoHS (RMK00348) . 因進位問題 BYF71 9u 手動計算 170.1基本檔設定170，批次檔電腦自動進位為175。于此聲明生產與相關檢測 塗佈量以170 為標準 (RMK00466) | 訂單:2509DFD007/004 RCL 無 <生產備註> 事項 | 訂單:2509DFD007/004 CCPK 無 <生產備註> 事項 | 訂單:2509DFD007/004 CGQC <品檢備註> 事項如下 . 弓形度≦8MM/300MM 中波高≦2.5MM 邊波高≦3MM 急峻度≦0.6%. (RMK00050) | 訂單:2509DFD007/004 CCQC <品檢備註> 事項如下 . ★品檢注意！JIS&CNS 訂單必須每滿50噸一定要再做一次TEST (RMK00259) . 【品檢】水痕允許距板邊40mm內 (RMK00348) . 【品檢】每個母鋼最後分切的尾板需量測板形,NG送RCL切除(鍍鋅內圈捲軸效應產生的邊波) (RMK00348) . 【品檢】更換色碼(含正、背面)更換時需要測試RoHS (RMK00348) . 因進位問題 BYF71 9u 手動計算 170.1基本檔設定170，批次檔電腦自動進位為175。于此聲明生產與相關檢測 塗佈量以170 為標準 (RMK00466) | 訂單:2509DFD007/004 TOL 無 <生產備註> 事項 |  | 訂單 2509DFD007/004 修改記錄如下: 20250818 14:24:22 (93025) 退火碼: >> S1, 用途碼: >> CIC001, 背面標示: >> S000, 訂單背面顏色(五碼): >> BYF71, 背面漆膜厚: >> NOM, 背面漆塗漆型式幾塗幾烤: >> 1, 鉻酸鹽: >> Z, 訂單厚度: >> 0.326, 訂單重: >> 15, 重量容許率(下限): >> 10, 重量容許率(上限): >> 10, 訂單寬度: >> 714, 鍍製方式: >> BC, 鋼捲內徑: >> 508, 鋼捲下限重: >> 3, 鋼捲上限重: >> 5, 壓花條件碼: >> -, 表面花紋: >> Z, GL鋅花要求下限: >> 0, GL鋅花要求上限: >> 0, 綠色識別碼: >> R2, 印刷輥號: >> -, 產品代碼: >> PPGI, 皮膜碼: >> -, 單位別: >> M, 油品種類: >> Z, 塗油量: >> Z, 包裝代碼: >> S3 , 保護膜碼: >> -, 客戶試片取樣型式: >> -, 調質碼: >> S, 套筒碼: >> E , 規格: >> CGCC-10, 製造標準: >> CNS, 表面處理劑種類: >> Z, 表面處理劑塗佈量: >> Z, 伸長率測試: >> N, 硬度測試碼: >> N, 抗拉強度測試: >> N, 降伏強度測試: >> N, 厚度變異: >> -2.4, 訂單正面顏色(五碼): >> ABF52, 正面漆膜厚: >> 25, 正面漆塗漆型式幾塗幾烤: >> 2, 修邊碼: >> Y, 重量碼: >> AW, 鋼捲捲向: >> O, 鍍層碼: >> Z08, 20250829 14:08:15 (93025) 訂單正面顏色(五碼): ABF52 >> AYF53, | H:厚度偏薄
PPGI | 2509DFD007/006 |  | 1. 部分大陸料含B元素超過CNS規範管制，故請原料CNS規範之訂單不要配大陸料 (OFP00684)-{.不符.} | 1. 訂單若有厚度變異，冷軋厚度公差比照烤漆計算公式 , 但最小為 1/2 公差做設定 (OFP00254)-{.不符.} 2. "偏薄要求訂單" 鍍後厚度減 鍍後厚度下限需大於 0.02 MM,以免發生厚度不足狀況 (OFP00369)-{.不符.} 3. 部分大陸料含B元素超過CNS規範管制，故請原料CNS規範之訂單不要配大陸料 (OFP00684)-{.不符.} | 訂單:2509DFD007/006 CPL <生產備註> 事項如下 . 超修！審覆表編號：RSS25080004 (RMK-E_CHIN) . 除HGI/ HGL 訂單邊緣不噴油. 其餘皆側緣噴油 (RMK00285) | 訂單:2509DFD007/006 CR1 <生產備註> 事項如下 . 超修！審覆表編號：RSS25080004 (RMK-E_CHIN) . 每組工輥生產之第一顆鋼捲, 檢查振動輥痕或砂輪痕 (RMK00307) | 訂單:2509DFD007/006 CR2 <生產備註> 事項如下 . 超修！審覆表編號：RSS25080004 (RMK-E_CHIN) . 每組工輥生產之第一顆鋼捲, 檢查振動輥痕或砂輪痕 (RMK00307) | 訂單:2509DFD007/006 CG1 <生產備註> 事項如下 . 超修！審覆表編號：RSS25080004 (RMK-E_CHIN) . SKP:下工輥RA:0.5-0.8,上工輥RA:0.5-0.8,EL:2.0±0.5%, (RMK00050) . 弓形度≦8MM/300MM 中波高≦2.5MM 邊波高≦3MM 急峻度≦0.6%. (RMK00050) . 刷輥須持續使用,並記得要噴水. (RMK00050) . TENSION LEVELLER:EL%≦0.2%,控制C-ROLL及L-ROLL來調整弓形度. (RMK00050) | 訂單:2509DFD007/006 CG2 <生產備註> 事項如下 . 超修！審覆表編號：RSS25080004 (RMK-E_CHIN) . SKP:下工輥RA:0.5-0.8,上工輥RA:0.5-0.8,EL:2.0±0.5%, (RMK00050) . 弓形度≦8MM/300MM 中波高≦2.5MM 邊波高≦3MM 急峻度≦0.6%. (RMK00050) . 刷輥須持續使用,並記得要噴水. (RMK00050) . TENSION LEVELLER:EL%≦0.2%,控制C-ROLL及L-ROLL來調整弓形度. (RMK00050) | 訂單:2509DFD007/006 CC1 <生產備註> 事項如下 . ★此為超修鋼捲，請烤漆品檢加強注意邊緣鼓起之確認，每顆母鋼第一分切請計畫性暫留(當班送RCL外切10米確認板形)，原因為鼓起確認 (RMK-E_CHIN) . 超修！審覆表編號：RSS25080004 (RMK-E_CHIN) . 塗裝請使用無毒專用設備(回流管.PUMP........). (RMK00050) . 注意前處理相關設備,清潔與更換以防污染. (RMK00050) . ★品檢注意！JIS&CNS 訂單必須每滿50噸一定要再做一次TEST (RMK00259) . 【品檢】水痕允許距板邊40mm內 (RMK00348) . 【品檢】每個母鋼最後分切的尾板需量測板形,NG送RCL切除(鍍鋅內圈捲軸效應產生的邊波) (RMK00348) . 【品檢】更換色碼(含正、背面)更換時需要測試RoHS (RMK00348) . 因進位問題 BYF71 9u 手動計算 170.1基本檔設定170，批次檔電腦自動進位為175。于此聲明生產與相關檢測 塗佈量以170 為標準 (RMK00466) | 訂單:2509DFD007/006 CC2 <生產備註> 事項如下 . ★此為超修鋼捲，請烤漆品檢加強注意邊緣鼓起之確認，每顆母鋼第一分切請計畫性暫留(當班送RCL外切10米確認板形)，原因為鼓起確認 (RMK-E_CHIN) . 超修！審覆表編號：RSS25080004 (RMK-E_CHIN) . 塗裝請使用無毒專用設備(回流管.PUMP........). (RMK00050) . 注意前處理相關設備,清潔與更換以防污染. (RMK00050) . 20120627晨會決議 CC2生產 PPGI 時請使用表調 (RMK00191) . ★品檢注意！JIS&CNS 訂單必須每滿50噸一定要再做一次TEST (RMK00259) . 【品檢】水痕允許距板邊40mm內 (RMK00348) . 【品檢】每個母鋼最後分切的尾板需量測板形,NG送RCL切除(鍍鋅內圈捲軸效應產生的邊波) (RMK00348) . 【品檢】更換色碼(含正、背面)更換時需要測試RoHS (RMK00348) . 因進位問題 BYF71 9u 手動計算 170.1基本檔設定170，批次檔電腦自動進位為175。于此聲明生產與相關檢測 塗佈量以170 為標準 (RMK00466) | 訂單:2509DFD007/006 RCL 無 <生產備註> 事項 | 訂單:2509DFD007/006 CCPK 無 <生產備註> 事項 | 訂單:2509DFD007/006 CGQC <品檢備註> 事項如下 . 弓形度≦8MM/300MM 中波高≦2.5MM 邊波高≦3MM 急峻度≦0.6%. (RMK00050) | 訂單:2509DFD007/006 CCQC <品檢備註> 事項如下 . ★此為超修鋼捲，請烤漆品檢加強注意邊緣鼓起之確認，每顆母鋼第一分切請計畫性暫留(當班送RCL外切10米確認板形)，原因為鼓起確認 (RMK-E_CHIN) . ★品檢注意！JIS&CNS 訂單必須每滿50噸一定要再做一次TEST (RMK00259) . 【品檢】水痕允許距板邊40mm內 (RMK00348) . 【品檢】每個母鋼最後分切的尾板需量測板形,NG送RCL切除(鍍鋅內圈捲軸效應產生的邊波) (RMK00348) . 【品檢】更換色碼(含正、背面)更換時需要測試RoHS (RMK00348) . 因進位問題 BYF71 9u 手動計算 170.1基本檔設定170，批次檔電腦自動進位為175。于此聲明生產與相關檢測 塗佈量以170 為標準 (RMK00466) | 訂單:2509DFD007/006 TOL 無 <生產備註> 事項 | 超修！審覆表編號：RSS25080004^^/CPL/CR1/CR2/CG1/CG2/CC1/CC2/^^ <<.E_CHIN 2025/08/20 15:15.>> ★此為超修鋼捲，請烤漆品檢加強注意邊緣鼓起之確認，每顆母鋼第一分切請計畫性暫留(當班送RCL外切10米確認板形)，原因為鼓起確認^^/CC1/CC2/CCQC/ <<.E_CHIN 2025/08/20 15:22.>> | 訂單 2509DFD007/006 修改記錄如下: 20250818 14:25:35 (93025) 退火碼: >> S1, 用途碼: >> CIC001, 背面標示: >> S000, 訂單背面顏色(五碼): >> BYF71, 背面漆膜厚: >> NOM, 背面漆塗漆型式幾塗幾烤: >> 1, 鉻酸鹽: >> Z, 訂單厚度: >> 0.326, 訂單重: >> 15, 重量容許率(下限): >> 10, 重量容許率(上限): >> 10, 訂單寬度: >> 797, 鍍製方式: >> BC, 鋼捲內徑: >> 508, 鋼捲下限重: >> 3, 鋼捲上限重: >> 5, 壓花條件碼: >> -, 表面花紋: >> Z, GL鋅花要求下限: >> 0, GL鋅花要求上限: >> 0, 綠色識別碼: >> R2, 印刷輥號: >> -, 產品代碼: >> PPGI, 皮膜碼: >> -, 單位別: >> M, 油品種類: >> Z, 塗油量: >> Z, 包裝代碼: >> S3 , 保護膜碼: >> -, 客戶試片取樣型式: >> -, 調質碼: >> S, 套筒碼: >> E , 規格: >> CGCC-10, 製造標準: >> CNS, 表面處理劑種類: >> Z, 表面處理劑塗佈量: >> Z, 伸長率測試: >> N, 硬度測試碼: >> N, 抗拉強度測試: >> N, 降伏強度測試: >> N, 厚度變異: >> -2.4, 訂單正面顏色(五碼): >> AYF53, 正面漆膜厚: >> 25, 正面漆塗漆型式幾塗幾烤: >> 2, 修邊碼: >> Y, 重量碼: >> AW, 鋼捲捲向: >> O, 鍍層碼: >> Z08, 20250829 14:09:00 (93025) 訂單重: 15 >> 45, 20250902 11:18:01 (93025) 訂單重: 45 >> 30, 20250902 11:50:02 (93025) 訂單重: 30 >> 15, | H:厚度偏薄
PPGI | 2509DFD007/007 |  | 1. 部分大陸料含B元素超過CNS規範管制，故請原料CNS規範之訂單不要配大陸料 (OFP00684)-{.不符.} | 1. 訂單若有厚度變異，冷軋厚度公差比照烤漆計算公式 , 但最小為 1/2 公差做設定 (OFP00254)-{.不符.} 2. "偏薄要求訂單" 鍍後厚度減 鍍後厚度下限需大於 0.02 MM,以免發生厚度不足狀況 (OFP00369)-{.不符.} 3. 部分大陸料含B元素超過CNS規範管制，故請原料CNS規範之訂單不要配大陸料 (OFP00684)-{.不符.} | 訂單:2509DFD007/007 CPL <生產備註> 事項如下 . 除HGI/ HGL 訂單邊緣不噴油. 其餘皆側緣噴油 (RMK00285) | 訂單:2509DFD007/007 CR1 <生產備註> 事項如下 . 每組工輥生產之第一顆鋼捲, 檢查振動輥痕或砂輪痕 (RMK00307) | 訂單:2509DFD007/007 CR2 <生產備註> 事項如下 . 每組工輥生產之第一顆鋼捲, 檢查振動輥痕或砂輪痕 (RMK00307) | 訂單:2509DFD007/007 CG1 <生產備註> 事項如下 . SKP:下工輥RA:0.5-0.8,上工輥RA:0.5-0.8,EL:2.0±0.5%, (RMK00050) . 弓形度≦8MM/300MM 中波高≦2.5MM 邊波高≦3MM 急峻度≦0.6%. (RMK00050) . 刷輥須持續使用,並記得要噴水. (RMK00050) . TENSION LEVELLER:EL%≦0.2%,控制C-ROLL及L-ROLL來調整弓形度. (RMK00050) | 訂單:2509DFD007/007 CG2 <生產備註> 事項如下 . SKP:下工輥RA:0.5-0.8,上工輥RA:0.5-0.8,EL:2.0±0.5%, (RMK00050) . 弓形度≦8MM/300MM 中波高≦2.5MM 邊波高≦3MM 急峻度≦0.6%. (RMK00050) . 刷輥須持續使用,並記得要噴水. (RMK00050) . TENSION LEVELLER:EL%≦0.2%,控制C-ROLL及L-ROLL來調整弓形度. (RMK00050) | 訂單:2509DFD007/007 CC1 <生產備註> 事項如下 . 塗裝請使用無毒專用設備(回流管.PUMP........). (RMK00050) . 注意前處理相關設備,清潔與更換以防污染. (RMK00050) . ★品檢注意！JIS&CNS 訂單必須每滿50噸一定要再做一次TEST (RMK00259) . ★注意！AYF632,ABF522,ABF532 自2015/05/13起,為改善色差原液黏度降至80秒。 (RMK00321) . 塗裝室調整黏度時請注意原液黏度80" (RMK00321) . 【品檢】水痕允許距板邊40mm內 (RMK00348) . 【品檢】每個母鋼最後分切的尾板需量測板形,NG送RCL切除(鍍鋅內圈捲軸效應產生的邊波) (RMK00348) . 【品檢】更換色碼(含正、背面)更換時需要測試RoHS (RMK00348) . 因進位問題 BYF71 9u 手動計算 170.1基本檔設定170，批次檔電腦自動進位為175。于此聲明生產與相關檢測 塗佈量以170 為標準 (RMK00466) | 訂單:2509DFD007/007 CC2 <生產備註> 事項如下 . 塗裝請使用無毒專用設備(回流管.PUMP........). (RMK00050) . 注意前處理相關設備,清潔與更換以防污染. (RMK00050) . 20120627晨會決議 CC2生產 PPGI 時請使用表調 (RMK00191) . ★品檢注意！JIS&CNS 訂單必須每滿50噸一定要再做一次TEST (RMK00259) . ★注意！AYF632,ABF522,ABF532 自2015/05/13起,為改善色差原液黏度降至80秒。 (RMK00321) . 塗裝室調整黏度時請注意原液黏度80" (RMK00321) . 【品檢】水痕允許距板邊40mm內 (RMK00348) . 【品檢】每個母鋼最後分切的尾板需量測板形,NG送RCL切除(鍍鋅內圈捲軸效應產生的邊波) (RMK00348) . 【品檢】更換色碼(含正、背面)更換時需要測試RoHS (RMK00348) . 因進位問題 BYF71 9u 手動計算 170.1基本檔設定170，批次檔電腦自動進位為175。于此聲明生產與相關檢測 塗佈量以170 為標準 (RMK00466) | 訂單:2509DFD007/007 RCL 無 <生產備註> 事項 | 訂單:2509DFD007/007 CCPK 無 <生產備註> 事項 | 訂單:2509DFD007/007 CGQC <品檢備註> 事項如下 . 弓形度≦8MM/300MM 中波高≦2.5MM 邊波高≦3MM 急峻度≦0.6%. (RMK00050) | 訂單:2509DFD007/007 CCQC <品檢備註> 事項如下 . ★品檢注意！JIS&CNS 訂單必須每滿50噸一定要再做一次TEST (RMK00259) . 【品檢】水痕允許距板邊40mm內 (RMK00348) . 【品檢】每個母鋼最後分切的尾板需量測板形,NG送RCL切除(鍍鋅內圈捲軸效應產生的邊波) (RMK00348) . 【品檢】更換色碼(含正、背面)更換時需要測試RoHS (RMK00348) . 因進位問題 BYF71 9u 手動計算 170.1基本檔設定170，批次檔電腦自動進位為175。于此聲明生產與相關檢測 塗佈量以170 為標準 (RMK00466) | 訂單:2509DFD007/007 TOL 無 <生產備註> 事項 |  | 訂單 2509DFD007/007 修改記錄如下: 20250902 11:24:03 (93025) 退火碼: >> S1, 用途碼: >> CIC001, 背面標示: >> S000, 訂單背面顏色(五碼): >> BYF71, 背面漆膜厚: >> NOM, 背面漆塗漆型式幾塗幾烤: >> 1, 鉻酸鹽: >> Z, 訂單厚度: >> 0.326, 訂單重: >> 15, 重量容許率(下限): >> 10, 重量容許率(上限): >> 10, 訂單寬度: >> 830, 鍍製方式: >> BC, 鋼捲內徑: >> 508, 鋼捲下限重: >> 3, 鋼捲上限重: >> 5, 壓花條件碼: >> -, 表面花紋: >> Z, GL鋅花要求下限: >> 0, GL鋅花要求上限: >> 0, 綠色識別碼: >> R2, 印刷輥號: >> -, 產品代碼: >> PPGI, 皮膜碼: >> -, 單位別: >> M, 油品種類: >> Z, 塗油量: >> Z, 包裝代碼: >> S3 , 保護膜碼: >> -, 客戶試片取樣型式: >> -, 調質碼: >> S, 套筒碼: >> E , 規格: >> CGCC-10, 製造標準: >> CNS, 表面處理劑種類: >> Z, 表面處理劑塗佈量: >> Z, 伸長率測試: >> N, 硬度測試碼: >> N, 抗拉強度測試: >> N, 降伏強度測試: >> N, 厚度變異: >> -2.4, 訂單正面顏色(五碼): >> AYF63, 正面漆膜厚: >> 25, 正面漆塗漆型式幾塗幾烤: >> 2, 修邊碼: >> Y, 重量碼: >> AW, 鋼捲捲向: >> O, 鍍層碼: >> Z08, | H:厚度偏薄
PPGI | 2509DFD007/008 |  | 1. 部分大陸料含B元素超過CNS規範管制，故請原料CNS規範之訂單不要配大陸料 (OFP00684)-{.不符.} | 1. 訂單若有厚度變異，冷軋厚度公差比照烤漆計算公式 , 但最小為 1/2 公差做設定 (OFP00254)-{.不符.} 2. "偏薄要求訂單" 鍍後厚度減 鍍後厚度下限需大於 0.02 MM,以免發生厚度不足狀況 (OFP00369)-{.不符.} 3. 部分大陸料含B元素超過CNS規範管制，故請原料CNS規範之訂單不要配大陸料 (OFP00684)-{.不符.} | 訂單:2509DFD007/008 CPL <生產備註> 事項如下 . 除HGI/ HGL 訂單邊緣不噴油. 其餘皆側緣噴油 (RMK00285) | 訂單:2509DFD007/008 CR1 <生產備註> 事項如下 . 每組工輥生產之第一顆鋼捲, 檢查振動輥痕或砂輪痕 (RMK00307) | 訂單:2509DFD007/008 CR2 <生產備註> 事項如下 . 每組工輥生產之第一顆鋼捲, 檢查振動輥痕或砂輪痕 (RMK00307) | 訂單:2509DFD007/008 CG1 <生產備註> 事項如下 . SKP:下工輥RA:0.5-0.8,上工輥RA:0.5-0.8,EL:2.0±0.5%, (RMK00050) . 弓形度≦8MM/300MM 中波高≦2.5MM 邊波高≦3MM 急峻度≦0.6%. (RMK00050) . 刷輥須持續使用,並記得要噴水. (RMK00050) . TENSION LEVELLER:EL%≦0.2%,控制C-ROLL及L-ROLL來調整弓形度. (RMK00050) | 訂單:2509DFD007/008 CG2 <生產備註> 事項如下 . SKP:下工輥RA:0.5-0.8,上工輥RA:0.5-0.8,EL:2.0±0.5%, (RMK00050) . 弓形度≦8MM/300MM 中波高≦2.5MM 邊波高≦3MM 急峻度≦0.6%. (RMK00050) . 刷輥須持續使用,並記得要噴水. (RMK00050) . TENSION LEVELLER:EL%≦0.2%,控制C-ROLL及L-ROLL來調整弓形度. (RMK00050) | 訂單:2509DFD007/008 CC1 <生產備註> 事項如下 . 塗裝請使用無毒專用設備(回流管.PUMP........). (RMK00050) . 注意前處理相關設備,清潔與更換以防污染. (RMK00050) . ★品檢注意！JIS&CNS 訂單必須每滿50噸一定要再做一次TEST (RMK00259) . 【品檢】水痕允許距板邊40mm內 (RMK00348) . 【品檢】每個母鋼最後分切的尾板需量測板形,NG送RCL切除(鍍鋅內圈捲軸效應產生的邊波) (RMK00348) . 【品檢】更換色碼(含正、背面)更換時需要測試RoHS (RMK00348) . 因進位問題 BYF71 9u 手動計算 170.1基本檔設定170，批次檔電腦自動進位為175。于此聲明生產與相關檢測 塗佈量以170 為標準 (RMK00466) | 訂單:2509DFD007/008 CC2 <生產備註> 事項如下 . 塗裝請使用無毒專用設備(回流管.PUMP........). (RMK00050) . 注意前處理相關設備,清潔與更換以防污染. (RMK00050) . 20120627晨會決議 CC2生產 PPGI 時請使用表調 (RMK00191) . ★品檢注意！JIS&CNS 訂單必須每滿50噸一定要再做一次TEST (RMK00259) . 【品檢】水痕允許距板邊40mm內 (RMK00348) . 【品檢】每個母鋼最後分切的尾板需量測板形,NG送RCL切除(鍍鋅內圈捲軸效應產生的邊波) (RMK00348) . 【品檢】更換色碼(含正、背面)更換時需要測試RoHS (RMK00348) . 因進位問題 BYF71 9u 手動計算 170.1基本檔設定170，批次檔電腦自動進位為175。于此聲明生產與相關檢測 塗佈量以170 為標準 (RMK00466) | 訂單:2509DFD007/008 RCL 無 <生產備註> 事項 | 訂單:2509DFD007/008 CCPK 無 <生產備註> 事項 | 訂單:2509DFD007/008 CGQC <品檢備註> 事項如下 . 弓形度≦8MM/300MM 中波高≦2.5MM 邊波高≦3MM 急峻度≦0.6%. (RMK00050) | 訂單:2509DFD007/008 CCQC <品檢備註> 事項如下 . ★品檢注意！JIS&CNS 訂單必須每滿50噸一定要再做一次TEST (RMK00259) . 【品檢】水痕允許距板邊40mm內 (RMK00348) . 【品檢】每個母鋼最後分切的尾板需量測板形,NG送RCL切除(鍍鋅內圈捲軸效應產生的邊波) (RMK00348) . 【品檢】更換色碼(含正、背面)更換時需要測試RoHS (RMK00348) . 因進位問題 BYF71 9u 手動計算 170.1基本檔設定170，批次檔電腦自動進位為175。于此聲明生產與相關檢測 塗佈量以170 為標準 (RMK00466) | 訂單:2509DFD007/008 TOL 無 <生產備註> 事項 |  | 訂單 2509DFD007/008 修改記錄如下: 20250902 11:24:38 (93025) 退火碼: >> S1, 用途碼: >> CIC001, 背面標示: >> S000, 訂單背面顏色(五碼): >> BYF71, 背面漆膜厚: >> NOM, 背面漆塗漆型式幾塗幾烤: >> 1, 鉻酸鹽: >> Z, 訂單厚度: >> 0.326, 訂單重: >> 15, 重量容許率(下限): >> 10, 重量容許率(上限): >> 10, 訂單寬度: >> 830, 鍍製方式: >> BC, 鋼捲內徑: >> 508, 鋼捲下限重: >> 3, 鋼捲上限重: >> 5, 壓花條件碼: >> -, 表面花紋: >> Z, GL鋅花要求下限: >> 0, GL鋅花要求上限: >> 0, 綠色識別碼: >> R2, 印刷輥號: >> -, 產品代碼: >> PPGI, 皮膜碼: >> -, 單位別: >> M, 油品種類: >> Z, 塗油量: >> Z, 包裝代碼: >> S3 , 保護膜碼: >> -, 客戶試片取樣型式: >> -, 調質碼: >> S, 套筒碼: >> E , 規格: >> CGCC-10, 製造標準: >> CNS, 表面處理劑種類: >> Z, 表面處理劑塗佈量: >> Z, 伸長率測試: >> N, 硬度測試碼: >> N, 抗拉強度測試: >> N, 降伏強度測試: >> N, 厚度變異: >> -2.4, 訂單正面顏色(五碼): >> AYF53, 正面漆膜厚: >> 25, 正面漆塗漆型式幾塗幾烤: >> 2, 修邊碼: >> Y, 重量碼: >> AW, 鋼捲捲向: >> O, 鍍層碼: >> Z08, 20250902 11:50:28 (93025) 訂單重: 15 >> 30, | H:厚度偏薄
PPGI | 2509DFD008/001 |  | 1. 部分大陸料含B元素超過CNS規範管制，故請原料CNS規範之訂單不要配大陸料 (OFP00684)-{.不符.} | 1. 訂單若有厚度變異，冷軋厚度公差比照烤漆計算公式 , 但最小為 1/2 公差做設定 (OFP00254)-{.不符.} 2. "偏薄要求訂單" 鍍後厚度減 鍍後厚度下限需大於 0.02 MM,以免發生厚度不足狀況 (OFP00369)-{.不符.} 3. 部分大陸料含B元素超過CNS規範管制，故請原料CNS規範之訂單不要配大陸料 (OFP00684)-{.不符.} | 訂單:2509DFD008/001 CPL <生產備註> 事項如下 . 除HGI/ HGL 訂單邊緣不噴油. 其餘皆側緣噴油 (RMK00285) | 訂單:2509DFD008/001 CR1 <生產備註> 事項如下 . 每組工輥生產之第一顆鋼捲, 檢查振動輥痕或砂輪痕 (RMK00307) | 訂單:2509DFD008/001 CR2 <生產備註> 事項如下 . 每組工輥生產之第一顆鋼捲, 檢查振動輥痕或砂輪痕 (RMK00307) | 訂單:2509DFD008/001 CG1 <生產備註> 事項如下 . SKP:下工輥RA:0.5-0.8,上工輥RA:0.5-0.8,EL:2.0±0.5%, (RMK00050) . 弓形度≦8MM/300MM 中波高≦2.5MM 邊波高≦3MM 急峻度≦0.6%. (RMK00050) . 刷輥須持續使用,並記得要噴水. (RMK00050) . TENSION LEVELLER:EL%≦0.2%,控制C-ROLL及L-ROLL來調整弓形度. (RMK00050) | 訂單:2509DFD008/001 CG2 <生產備註> 事項如下 . SKP:下工輥RA:0.5-0.8,上工輥RA:0.5-0.8,EL:2.0±0.5%, (RMK00050) . 弓形度≦8MM/300MM 中波高≦2.5MM 邊波高≦3MM 急峻度≦0.6%. (RMK00050) . 刷輥須持續使用,並記得要噴水. (RMK00050) . TENSION LEVELLER:EL%≦0.2%,控制C-ROLL及L-ROLL來調整弓形度. (RMK00050) | 訂單:2509DFD008/001 CC1 <生產備註> 事項如下 . 塗裝請使用無毒專用設備(回流管.PUMP........). (RMK00050) . 注意前處理相關設備,清潔與更換以防污染. (RMK00050) . ★品檢注意！JIS&CNS 訂單必須每滿50噸一定要再做一次TEST (RMK00259) . 【品檢】水痕允許距板邊40mm內 (RMK00348) . 【品檢】每個母鋼最後分切的尾板需量測板形,NG送RCL切除(鍍鋅內圈捲軸效應產生的邊波) (RMK00348) . 【品檢】更換色碼(含正、背面)更換時需要測試RoHS (RMK00348) | 訂單:2509DFD008/001 CC2 <生產備註> 事項如下 . 塗裝請使用無毒專用設備(回流管.PUMP........). (RMK00050) . 注意前處理相關設備,清潔與更換以防污染. (RMK00050) . 20120627晨會決議 CC2生產 PPGI 時請使用表調 (RMK00191) . ★品檢注意！JIS&CNS 訂單必須每滿50噸一定要再做一次TEST (RMK00259) . 【品檢】水痕允許距板邊40mm內 (RMK00348) . 【品檢】每個母鋼最後分切的尾板需量測板形,NG送RCL切除(鍍鋅內圈捲軸效應產生的邊波) (RMK00348) . 【品檢】更換色碼(含正、背面)更換時需要測試RoHS (RMK00348) | 訂單:2509DFD008/001 RCL 無 <生產備註> 事項 | 訂單:2509DFD008/001 CCPK 無 <生產備註> 事項 | 訂單:2509DFD008/001 CGQC <品檢備註> 事項如下 . 弓形度≦8MM/300MM 中波高≦2.5MM 邊波高≦3MM 急峻度≦0.6%. (RMK00050) | 訂單:2509DFD008/001 CCQC <品檢備註> 事項如下 . ★品檢注意！JIS&CNS 訂單必須每滿50噸一定要再做一次TEST (RMK00259) . 【品檢】水痕允許距板邊40mm內 (RMK00348) . 【品檢】每個母鋼最後分切的尾板需量測板形,NG送RCL切除(鍍鋅內圈捲軸效應產生的邊波) (RMK00348) . 【品檢】更換色碼(含正、背面)更換時需要測試RoHS (RMK00348) | 訂單:2509DFD008/001 TOL 無 <生產備註> 事項 |  | 訂單 2509DFD008/001 修改記錄如下: 20250818 14:33:31 (93025) 退火碼: >> S1, 用途碼: >> CIC001, 背面標示: >> S000, 訂單背面顏色(五碼): >> BYZ6K, 背面漆膜厚: >> NOM, 背面漆塗漆型式幾塗幾烤: >> 2, 鉻酸鹽: >> Z, 訂單厚度: >> 0.326, 訂單重: >> 15, 重量容許率(下限): >> 10, 重量容許率(上限): >> 10, 訂單寬度: >> 770, 鍍製方式: >> BC, 鋼捲內徑: >> 508, 鋼捲下限重: >> 3, 鋼捲上限重: >> 5, 壓花條件碼: >> -, 表面花紋: >> Z, GL鋅花要求下限: >> 0, GL鋅花要求上限: >> 0, 綠色識別碼: >> R1, 印刷輥號: >> -, 產品代碼: >> PPGI, 皮膜碼: >> -, 單位別: >> M, 油品種類: >> Z, 塗油量: >> Z, 包裝代碼: >> S3 , 保護膜碼: >> -, 客戶試片取樣型式: >> -, 調質碼: >> S, 套筒碼: >> E , 規格: >> CGCC-10, 製造標準: >> CNS, 表面處理劑種類: >> Z, 表面處理劑塗佈量: >> Z, 伸長率測試: >> N, 硬度測試碼: >> N, 抗拉強度測試: >> N, 降伏強度測試: >> N, 厚度變異: >> -2.4, 訂單正面顏色(五碼): >> ABF54, 正面漆膜厚: >> 25, 正面漆塗漆型式幾塗幾烤: >> 2, 修邊碼: >> Y, 重量碼: >> AW, 鋼捲捲向: >> O, 鍍層碼: >> Z08, | H:厚度偏薄
PPGI | 2509DFD008/002 |  | 1. 部分大陸料含B元素超過CNS規範管制，故請原料CNS規範之訂單不要配大陸料 (OFP00684)-{.不符.} | 1. 訂單若有厚度變異，冷軋厚度公差比照烤漆計算公式 , 但最小為 1/2 公差做設定 (OFP00254)-{.不符.} 2. "偏薄要求訂單" 鍍後厚度減 鍍後厚度下限需大於 0.02 MM,以免發生厚度不足狀況 (OFP00369)-{.不符.} 3. 部分大陸料含B元素超過CNS規範管制，故請原料CNS規範之訂單不要配大陸料 (OFP00684)-{.不符.} | 訂單:2509DFD008/002 CPL <生產備註> 事項如下 . 1.降速生產 。2.換刀5顆內投產 (RMK-E_CHIN) . 除HGI/ HGL 訂單邊緣不噴油. 其餘皆側緣噴油 (RMK00285) | 訂單:2509DFD008/002 CR1 <生產備註> 事項如下 . CR2 生產比照 DQ生產條件.末3PASS.降速至500mpm (RMK-E_CHIN) . 每組工輥生產之第一顆鋼捲, 檢查振動輥痕或砂輪痕 (RMK00307) | 訂單:2509DFD008/002 CR2 <生產備註> 事項如下 . CR2 生產比照 DQ生產條件.末3PASS.降速至500mpm (RMK-E_CHIN) . 每組工輥生產之第一顆鋼捲, 檢查振動輥痕或砂輪痕 (RMK00307) | 訂單:2509DFD008/002 CG1 <生產備註> 事項如下 . 修邊裕量偏低!請出口注意邊緣狀況。當異常時請回饋TDCG＆CCL (RMK-E_CHIN) . SKP:下工輥RA:0.5-0.8,上工輥RA:0.5-0.8,EL:2.0±0.5%, (RMK00050) . 弓形度≦8MM/300MM 中波高≦2.5MM 邊波高≦3MM 急峻度≦0.6%. (RMK00050) . 刷輥須持續使用,並記得要噴水. (RMK00050) . TENSION LEVELLER:EL%≦0.2%,控制C-ROLL及L-ROLL來調整弓形度. (RMK00050) | 訂單:2509DFD008/002 CG2 <生產備註> 事項如下 . 修邊裕量偏低!請出口注意邊緣狀況。當異常時請回饋TDCG＆CCL (RMK-E_CHIN) . SKP:下工輥RA:0.5-0.8,上工輥RA:0.5-0.8,EL:2.0±0.5%, (RMK00050) . 弓形度≦8MM/300MM 中波高≦2.5MM 邊波高≦3MM 急峻度≦0.6%. (RMK00050) . 刷輥須持續使用,並記得要噴水. (RMK00050) . TENSION LEVELLER:EL%≦0.2%,控制C-ROLL及L-ROLL來調整弓形度. (RMK00050) | 訂單:2509DFD008/002 CC1 <生產備註> 事項如下 . 塗裝請使用無毒專用設備(回流管.PUMP........). (RMK00050) . 注意前處理相關設備,清潔與更換以防污染. (RMK00050) . ★品檢注意！JIS&CNS 訂單必須每滿50噸一定要再做一次TEST (RMK00259) . 【品檢】水痕允許距板邊40mm內 (RMK00348) . 【品檢】每個母鋼最後分切的尾板需量測板形,NG送RCL切除(鍍鋅內圈捲軸效應產生的邊波) (RMK00348) . 【品檢】更換色碼(含正、背面)更換時需要測試RoHS (RMK00348) | 訂單:2509DFD008/002 CC2 <生產備註> 事項如下 . 塗裝請使用無毒專用設備(回流管.PUMP........). (RMK00050) . 注意前處理相關設備,清潔與更換以防污染. (RMK00050) . 20120627晨會決議 CC2生產 PPGI 時請使用表調 (RMK00191) . ★品檢注意！JIS&CNS 訂單必須每滿50噸一定要再做一次TEST (RMK00259) . 【品檢】水痕允許距板邊40mm內 (RMK00348) . 【品檢】每個母鋼最後分切的尾板需量測板形,NG送RCL切除(鍍鋅內圈捲軸效應產生的邊波) (RMK00348) . 【品檢】更換色碼(含正、背面)更換時需要測試RoHS (RMK00348) | 訂單:2509DFD008/002 RCL 無 <生產備註> 事項 | 訂單:2509DFD008/002 CCPK 無 <生產備註> 事項 | 訂單:2509DFD008/002 CGQC <品檢備註> 事項如下 . 修邊裕量偏低!請出口注意邊緣狀況。當異常時請回饋TDCG＆CCL (RMK-E_CHIN) . 弓形度≦8MM/300MM 中波高≦2.5MM 邊波高≦3MM 急峻度≦0.6%. (RMK00050) | 訂單:2509DFD008/002 CCQC <品檢備註> 事項如下 . ★品檢注意！JIS&CNS 訂單必須每滿50噸一定要再做一次TEST (RMK00259) . 【品檢】水痕允許距板邊40mm內 (RMK00348) . 【品檢】每個母鋼最後分切的尾板需量測板形,NG送RCL切除(鍍鋅內圈捲軸效應產生的邊波) (RMK00348) . 【品檢】更換色碼(含正、背面)更換時需要測試RoHS (RMK00348) | 訂單:2509DFD008/002 TOL 無 <生產備註> 事項 | ★★★等候現場看要注意什麼★★★^^ <<.E_CHIN 2025/08/20 09:27.>> 1.降速生產 。2.換刀5顆內投產^^/CPL/ <<.E_CHIN 2025/08/20 09:57.>> CR2 生產比照 DQ生產條件.末3PASS.降速至500mpm^^/CR1/CR2/ <<.E_CHIN 2025/08/20 09:58.>> 修邊裕量偏低!請出口注意邊緣狀況。當異常時請回饋TDCG＆CCL^^/CG1/CG2/CGQC/ <<.E_CHIN 2025/08/20 14:04.>> | 訂單 2509DFD008/002 修改記錄如下: 20250818 14:34:27 (93025) 退火碼: >> S1, 用途碼: >> CIC001, 背面標示: >> S000, 訂單背面顏色(五碼): >> BYZ6K, 背面漆膜厚: >> NOM, 背面漆塗漆型式幾塗幾烤: >> 2, 鉻酸鹽: >> Z, 訂單厚度: >> 0.326, 訂單重: >> 15, 重量容許率(下限): >> 10, 重量容許率(上限): >> 10, 訂單寬度: >> 1220, 鍍製方式: >> BC, 鋼捲內徑: >> 508, 鋼捲下限重: >> 3, 鋼捲上限重: >> 5, 壓花條件碼: >> -, 表面花紋: >> Z, GL鋅花要求下限: >> 0, GL鋅花要求上限: >> 0, 綠色識別碼: >> R1, 印刷輥號: >> -, 產品代碼: >> PPGI, 皮膜碼: >> -, 單位別: >> M, 油品種類: >> Z, 塗油量: >> Z, 包裝代碼: >> S3 , 保護膜碼: >> -, 客戶試片取樣型式: >> -, 調質碼: >> S, 套筒碼: >> E , 規格: >> CGCC-10, 製造標準: >> CNS, 表面處理劑種類: >> Z, 表面處理劑塗佈量: >> Z, 伸長率測試: >> N, 硬度測試碼: >> N, 抗拉強度測試: >> N, 降伏強度測試: >> N, 厚度變異: >> -2.4, 訂單正面顏色(五碼): >> ABF54, 正面漆膜厚: >> 25, 正面漆塗漆型式幾塗幾烤: >> 2, 修邊碼: >> Y, 重量碼: >> AW, 鋼捲捲向: >> O, 鍍層碼: >> Z08, | H:厚度偏薄
PPGI | 2509DFD009/001 |  | 1. 部分大陸料含B元素超過CNS規範管制，故請原料CNS規範之訂單不要配大陸料 (OFP00684)-{.不符.} | 1. 訂單若有厚度變異，冷軋厚度公差比照烤漆計算公式 , 但最小為 1/2 公差做設定 (OFP00254)-{.不符.} 2. "偏薄要求訂單" 鍍後厚度減 鍍後厚度下限需大於 0.02 MM,以免發生厚度不足狀況 (OFP00369)-{.不符.} 3. 部分大陸料含B元素超過CNS規範管制，故請原料CNS規範之訂單不要配大陸料 (OFP00684)-{.不符.} | 訂單:2509DFD009/001 CPL <生產備註> 事項如下 . 除HGI/ HGL 訂單邊緣不噴油. 其餘皆側緣噴油 (RMK00285) | 訂單:2509DFD009/001 CR1 <生產備註> 事項如下 . 每組工輥生產之第一顆鋼捲, 檢查振動輥痕或砂輪痕 (RMK00307) | 訂單:2509DFD009/001 CR2 <生產備註> 事項如下 . 每組工輥生產之第一顆鋼捲, 檢查振動輥痕或砂輪痕 (RMK00307) | 訂單:2509DFD009/001 CG1 <生產備註> 事項如下 . SKP:下工輥RA:0.5-0.8,上工輥RA:0.5-0.8,EL:2.0±0.5%, (RMK00050) . 弓形度≦8MM/300MM 中波高≦2.5MM 邊波高≦3MM 急峻度≦0.6%. (RMK00050) . 刷輥須持續使用,並記得要噴水. (RMK00050) . TENSION LEVELLER:EL%≦0.2%,控制C-ROLL及L-ROLL來調整弓形度. (RMK00050) | 訂單:2509DFD009/001 CG2 <生產備註> 事項如下 . SKP:下工輥RA:0.5-0.8,上工輥RA:0.5-0.8,EL:2.0±0.5%, (RMK00050) . 弓形度≦8MM/300MM 中波高≦2.5MM 邊波高≦3MM 急峻度≦0.6%. (RMK00050) . 刷輥須持續使用,並記得要噴水. (RMK00050) . TENSION LEVELLER:EL%≦0.2%,控制C-ROLL及L-ROLL來調整弓形度. (RMK00050) | 訂單:2509DFD009/001 CC1 <生產備註> 事項如下 . 塗裝請使用無毒專用設備(回流管.PUMP........). (RMK00050) . 注意前處理相關設備,清潔與更換以防污染. (RMK00050) . ★品檢注意！JIS&CNS 訂單必須每滿50噸一定要再做一次TEST (RMK00259) . 【品檢】水痕允許距板邊40mm內 (RMK00348) . 【品檢】每個母鋼最後分切的尾板需量測板形,NG送RCL切除(鍍鋅內圈捲軸效應產生的邊波) (RMK00348) . 【品檢】更換色碼(含正、背面)更換時需要測試RoHS (RMK00348) . 因進位問題 BYF71 9u 手動計算 170.1基本檔設定170，批次檔電腦自動進位為175。于此聲明生產與相關檢測 塗佈量以170 為標準 (RMK00466) | 訂單:2509DFD009/001 CC2 <生產備註> 事項如下 . 塗裝請使用無毒專用設備(回流管.PUMP........). (RMK00050) . 注意前處理相關設備,清潔與更換以防污染. (RMK00050) . 20120627晨會決議 CC2生產 PPGI 時請使用表調 (RMK00191) . ★品檢注意！JIS&CNS 訂單必須每滿50噸一定要再做一次TEST (RMK00259) . 【品檢】水痕允許距板邊40mm內 (RMK00348) . 【品檢】每個母鋼最後分切的尾板需量測板形,NG送RCL切除(鍍鋅內圈捲軸效應產生的邊波) (RMK00348) . 【品檢】更換色碼(含正、背面)更換時需要測試RoHS (RMK00348) . 因進位問題 BYF71 9u 手動計算 170.1基本檔設定170，批次檔電腦自動進位為175。于此聲明生產與相關檢測 塗佈量以170 為標準 (RMK00466) | 訂單:2509DFD009/001 RCL 無 <生產備註> 事項 | 訂單:2509DFD009/001 CCPK 無 <生產備註> 事項 | 訂單:2509DFD009/001 CGQC <品檢備註> 事項如下 . 弓形度≦8MM/300MM 中波高≦2.5MM 邊波高≦3MM 急峻度≦0.6%. (RMK00050) | 訂單:2509DFD009/001 CCQC <品檢備註> 事項如下 . ★品檢注意！JIS&CNS 訂單必須每滿50噸一定要再做一次TEST (RMK00259) . 【品檢】水痕允許距板邊40mm內 (RMK00348) . 【品檢】每個母鋼最後分切的尾板需量測板形,NG送RCL切除(鍍鋅內圈捲軸效應產生的邊波) (RMK00348) . 【品檢】更換色碼(含正、背面)更換時需要測試RoHS (RMK00348) . 因進位問題 BYF71 9u 手動計算 170.1基本檔設定170，批次檔電腦自動進位為175。于此聲明生產與相關檢測 塗佈量以170 為標準 (RMK00466) | 訂單:2509DFD009/001 TOL 無 <生產備註> 事項 |  | 訂單 2509DFD009/001 修改記錄如下: 20250818 14:59:57 (93025) 退火碼: >> S1, 用途碼: >> CIC001, 背面標示: >> S000, 訂單背面顏色(五碼): >> BYF71, 背面漆膜厚: >> NOM, 背面漆塗漆型式幾塗幾烤: >> 1, 鉻酸鹽: >> Z, 訂單厚度: >> 0.326, 訂單重: >> 15, 重量容許率(下限): >> 10, 重量容許率(上限): >> 10, 訂單寬度: >> 755, 鍍製方式: >> BC, 鋼捲內徑: >> 508, 鋼捲下限重: >> 3, 鋼捲上限重: >> 5, 壓花條件碼: >> -, 表面花紋: >> Z, GL鋅花要求下限: >> 0, GL鋅花要求上限: >> 0, 綠色識別碼: >> R1, 印刷輥號: >> -, 產品代碼: >> PPGI, 皮膜碼: >> -, 單位別: >> M, 油品種類: >> Z, 塗油量: >> Z, 包裝代碼: >> S3 , 保護膜碼: >> -, 客戶試片取樣型式: >> -, 調質碼: >> S, 套筒碼: >> E , 規格: >> CGCC-10, 製造標準: >> CNS, 表面處理劑種類: >> Z, 表面處理劑塗佈量: >> Z, 伸長率測試: >> N, 硬度測試碼: >> N, 抗拉強度測試: >> N, 降伏強度測試: >> N, 厚度變異: >> -2.4, 訂單正面顏色(五碼): >> AYF53, 正面漆膜厚: >> 25, 正面漆塗漆型式幾塗幾烤: >> 2, 修邊碼: >> Y, 重量碼: >> AW, 鋼捲捲向: >> O, 鍍層碼: >> Z08, | H:厚度偏薄
PPGI | 2509DFD013/001 |  | 1. 部分大陸料含B元素超過CNS規範管制，故請原料CNS規範之訂單不要配大陸料 (OFP00684)-{.不符.} | 1. 訂單若有厚度變異，冷軋厚度公差比照烤漆計算公式 , 但最小為 1/2 公差做設定 (OFP00254)-{.不符.} 2. "偏薄要求訂單" 鍍後厚度減 鍍後厚度下限需大於 0.02 MM,以免發生厚度不足狀況 (OFP00369)-{.不符.} 3. 部分大陸料含B元素超過CNS規範管制，故請原料CNS規範之訂單不要配大陸料 (OFP00684)-{.不符.} | 訂單:2509DFD013/001 CPL <生產備註> 事項如下 . 除HGI/ HGL 訂單邊緣不噴油. 其餘皆側緣噴油 (RMK00285) | 訂單:2509DFD013/001 CR1 <生產備註> 事項如下 . 每組工輥生產之第一顆鋼捲, 檢查振動輥痕或砂輪痕 (RMK00307) | 訂單:2509DFD013/001 CR2 <生產備註> 事項如下 . 每組工輥生產之第一顆鋼捲, 檢查振動輥痕或砂輪痕 (RMK00307) | 訂單:2509DFD013/001 CG1 <生產備註> 事項如下 . SKP:下工輥RA:0.5-0.8,上工輥RA:0.5-0.8,EL:2.0±0.5%, (RMK00050) . 弓形度≦8MM/300MM 中波高≦2.5MM 邊波高≦3MM 急峻度≦0.6%. (RMK00050) . 刷輥須持續使用,並記得要噴水. (RMK00050) . TENSION LEVELLER:EL%≦0.2%,控制C-ROLL及L-ROLL來調整弓形度. (RMK00050) | 訂單:2509DFD013/001 CG2 <生產備註> 事項如下 . SKP:下工輥RA:0.5-0.8,上工輥RA:0.5-0.8,EL:2.0±0.5%, (RMK00050) . 弓形度≦8MM/300MM 中波高≦2.5MM 邊波高≦3MM 急峻度≦0.6%. (RMK00050) . 刷輥須持續使用,並記得要噴水. (RMK00050) . TENSION LEVELLER:EL%≦0.2%,控制C-ROLL及L-ROLL來調整弓形度. (RMK00050) | 訂單:2509DFD013/001 CC1 <生產備註> 事項如下 . 塗裝請使用無毒專用設備(回流管.PUMP........). (RMK00050) . 注意前處理相關設備,清潔與更換以防污染. (RMK00050) . ★品檢注意！JIS&CNS 訂單必須每滿50噸一定要再做一次TEST (RMK00259) . 【品檢】水痕允許距板邊40mm內 (RMK00348) . 【品檢】每個母鋼最後分切的尾板需量測板形,NG送RCL切除(鍍鋅內圈捲軸效應產生的邊波) (RMK00348) . 【品檢】更換色碼(含正、背面)更換時需要測試RoHS (RMK00348) . 因進位問題 BYF71 9u 手動計算 170.1基本檔設定170，批次檔電腦自動進位為175。于此聲明生產與相關檢測 塗佈量以170 為標準 (RMK00466) | 訂單:2509DFD013/001 CC2 <生產備註> 事項如下 . 塗裝請使用無毒專用設備(回流管.PUMP........). (RMK00050) . 注意前處理相關設備,清潔與更換以防污染. (RMK00050) . 20120627晨會決議 CC2生產 PPGI 時請使用表調 (RMK00191) . ★品檢注意！JIS&CNS 訂單必須每滿50噸一定要再做一次TEST (RMK00259) . 【品檢】水痕允許距板邊40mm內 (RMK00348) . 【品檢】每個母鋼最後分切的尾板需量測板形,NG送RCL切除(鍍鋅內圈捲軸效應產生的邊波) (RMK00348) . 【品檢】更換色碼(含正、背面)更換時需要測試RoHS (RMK00348) . 因進位問題 BYF71 9u 手動計算 170.1基本檔設定170，批次檔電腦自動進位為175。于此聲明生產與相關檢測 塗佈量以170 為標準 (RMK00466) | 訂單:2509DFD013/001 RCL 無 <生產備註> 事項 | 訂單:2509DFD013/001 CCPK 無 <生產備註> 事項 | 訂單:2509DFD013/001 CGQC <品檢備註> 事項如下 . 弓形度≦8MM/300MM 中波高≦2.5MM 邊波高≦3MM 急峻度≦0.6%. (RMK00050) | 訂單:2509DFD013/001 CCQC <品檢備註> 事項如下 . ★品檢注意！JIS&CNS 訂單必須每滿50噸一定要再做一次TEST (RMK00259) . 【品檢】水痕允許距板邊40mm內 (RMK00348) . 【品檢】每個母鋼最後分切的尾板需量測板形,NG送RCL切除(鍍鋅內圈捲軸效應產生的邊波) (RMK00348) . 【品檢】更換色碼(含正、背面)更換時需要測試RoHS (RMK00348) . 因進位問題 BYF71 9u 手動計算 170.1基本檔設定170，批次檔電腦自動進位為175。于此聲明生產與相關檢測 塗佈量以170 為標準 (RMK00466) | 訂單:2509DFD013/001 TOL 無 <生產備註> 事項 |  | 訂單 2509DFD013/001 修改記錄如下: 20250819 11:02:33 (93025) 退火碼: >> S1, 用途碼: >> CIC001, 背面標示: >> S000, 訂單背面顏色(五碼): >> BYF71, 背面漆膜厚: >> NOM, 背面漆塗漆型式幾塗幾烤: >> 1, 鉻酸鹽: >> Z, 訂單厚度: >> 0.426, 訂單重: >> 15, 重量容許率(下限): >> 10, 重量容許率(上限): >> 10, 訂單寬度: >> 700, 鍍製方式: >> BC, 鋼捲內徑: >> 508, 鋼捲下限重: >> 3, 鋼捲上限重: >> 5, 壓花條件碼: >> -, 表面花紋: >> Z, GL鋅花要求下限: >> 0, GL鋅花要求上限: >> 0, 綠色識別碼: >> R1, 印刷輥號: >> -, 產品代碼: >> PPGI, 皮膜碼: >> -, 單位別: >> M, 油品種類: >> Z, 塗油量: >> Z, 包裝代碼: >> S3 , 保護膜碼: >> -, 客戶試片取樣型式: >> -, 調質碼: >> S, 套筒碼: >> E , 規格: >> CGCC-10, 製造標準: >> CNS, 表面處理劑種類: >> Z, 表面處理劑塗佈量: >> Z, 伸長率測試: >> N, 硬度測試碼: >> N, 抗拉強度測試: >> N, 降伏強度測試: >> N, 厚度變異: >> -2.4, 訂單正面顏色(五碼): >> AYF14, 正面漆膜厚: >> 25, 正面漆塗漆型式幾塗幾烤: >> 2, 修邊碼: >> Y, 重量碼: >> AW, 鋼捲捲向: >> O, 鍍層碼: >> Z08, | H:厚度偏薄
PPGL | 2509DFD017/001 | 1. 提醒：CNS 第三類保固 PPGL AZ150（含）以上，PPGI Z27 （含）以上 TOP ≧25U , BK 兩層塗裝 (OFP00448)-{.不符.} 2. 再三提醒確認！CNS &JIS 塗裝 PVDF 需要"3類"耐候等級。並注意鍍層或膜厚是否符合.... (OFP00568)-{.不符.} | 1. 部分大陸料含B元素超過CNS規範管制，故請原料CNS規範之訂單不要配大陸料 (OFP00684)-{.不符.} | 1. 訂單若有厚度變異，冷軋厚度公差比照烤漆計算公式 , 但最小為 1/2 公差做設定 (OFP00254)-{.不符.} 2. "偏薄要求訂單" 鍍後厚度減 鍍後厚度下限需大於 0.02 MM,以免發生厚度不足狀況 (OFP00369)-{.不符.} 3. 提醒：CNS 第三類保固 PPGL AZ150（含）以上，PPGI Z27 （含）以上 TOP ≧25U , BK 兩層塗裝 (OFP00448)-{.不符.} 4. 再三提醒確認！CNS &JIS 塗裝 PVDF 需要"3類"耐候等級。並注意鍍層或膜厚是否符合.... (OFP00568)-{.不符.} 5. 部分大陸料含B元素超過CNS規範管制，故請原料CNS規範之訂單不要配大陸料 (OFP00684)-{.不符.} | 訂單:2509DFD017/001 CPL <生產備註> 事項如下 . 除HGI/ HGL 訂單邊緣不噴油. 其餘皆側緣噴油 (RMK00285) | 訂單:2509DFD017/001 CR1 <生產備註> 事項如下 . 完軋寬度超出管制值上限≦2mm時,冷軋繼續生產並填寫品質異常通報單給鍍鋅線,以便調整張力與板溫 (RMK00278) | 訂單:2509DFD017/001 CR2 <生產備註> 事項如下 . 完軋寬度超出管制值上限≦2mm時,冷軋繼續生產並填寫品質異常通報單給鍍鋅線,以便調整張力與板溫 (RMK00278) | 訂單:2509DFD017/001 CG1 <生產備註> 事項如下 . 平板類,鍍鋅生產時SKIN PASS & T/L 請依據鍍鋅標準規定生產 (RMK00100) . 鍍鋅表面不可有鋅痕、壓痕、凹陷、及刮傷 、應變痕等。 (RMK00100) . 出口鋼捲盤捲後目視不允許有鼓起. (RMK00100) | 訂單:2509DFD017/001 CG2 <生產備註> 事項如下 . 平板類,鍍鋅生產時SKIN PASS & T/L 請依據鍍鋅標準規定生產 (RMK00100) . 鍍鋅表面不可有鋅痕、壓痕、凹陷、及刮傷 、應變痕等。 (RMK00100) . 出口鋼捲盤捲後目視不允許有鼓起. (RMK00100) | 訂單:2509DFD017/001 CC1 <生產備註> 事項如下 . 1.本單若塗裝背面漆一律改為REVERSE COATING 例外訂單如下敘述 (RMK00163) . 2.例外訂單為R字頭超低光澤與PVDF (＞25μ)，背面漆可改 NATURE COATING，但搭配底漆避免遮蓋性不佳 (RMK00163) . ★品檢注意！JIS&CNS 訂單必須每滿50噸一定要再做一次TEST (RMK00259) . 1.有客戶要下CNS第3類,以下備註麻煩CCP與TSD遵循,謝謝! (RMK00394) . 1.1.面漆塗佈量務必>=90%（如果背面用面漆也一樣） (RMK00394) . 1.2.務必留30cm*全寬試片1片,供實驗室委託確認SST與QUV性能。並於試片上註明"SST 2000HRS、QUV 1500HRS" (RMK00394) . 【PMT】本單面漆為"PVDF"，經會議決議需量測板溫並記錄之。每一張排程需量測一次否則追究責任 (RMK00503) | 訂單:2509DFD017/001 CC2 <生產備註> 事項如下 . 1.本單若塗裝背面漆一律改為REVERSE COATING 例外訂單如下敘述 (RMK00163) . 2.例外訂單為R字頭超低光澤與PVDF (＞25μ)，背面漆可改 NATURE COATING，但搭配底漆避免遮蓋性不佳 (RMK00163) . ★品檢注意！JIS&CNS 訂單必須每滿50噸一定要再做一次TEST (RMK00259) . 1.有客戶要下CNS第3類,以下備註麻煩CCP與TSD遵循,謝謝! (RMK00394) . 1.1.面漆塗佈量務必>=90%（如果背面用面漆也一樣） (RMK00394) . 1.2.務必留30cm*全寬試片1片,供實驗室委託確認SST與QUV性能。並於試片上註明"SST 2000HRS、QUV 1500HRS" (RMK00394) . 【PMT】本單面漆為"PVDF"，經會議決議需量測板溫並記錄之。每一張排程需量測一次否則追究責任 (RMK00503) | 訂單:2509DFD017/001 RCL 無 <生產備註> 事項 | 訂單:2509DFD017/001 CCPK 無 <生產備註> 事項 | 訂單:2509DFD017/001 CGQC 無 <品檢備註> 事項 | 訂單:2509DFD017/001 CCQC <品檢備註> 事項如下 . 1.本單若塗裝背面漆一律改為REVERSE COATING 例外訂單如下敘述 (RMK00163) . 2.例外訂單為R字頭超低光澤與PVDF (＞25μ)，背面漆可改 NATURE COATING，但搭配底漆避免遮蓋性不佳 (RMK00163) . ★品檢注意！JIS&CNS 訂單必須每滿50噸一定要再做一次TEST (RMK00259) . 1.有客戶要下CNS第3類,以下備註麻煩CCP與TSD遵循,謝謝! (RMK00394) . 1.1.面漆塗佈量務必>=90%（如果背面用面漆也一樣） (RMK00394) . 1.2.務必留30cm*全寬試片1片,供實驗室委託確認SST與QUV性能。並於試片上註明"SST 2000HRS、QUV 1500HRS" (RMK00394) . 【PMT】本單面漆為"PVDF"，經會議決議需量測板溫並記錄之。每一張排程需量測一次否則追究責任 (RMK00503) | 訂單:2509DFD017/001 TOL 無 <生產備註> 事項 |  | 訂單 2509DFD017/001 修改記錄如下: 20250821 10:47:47 (21003) 退火碼: >> S1, 用途碼: >> CIA008, 背面標示: >> C815, 訂單背面顏色(五碼): >> BW73Y, 背面漆膜厚: >> 12.5, 背面漆塗漆型式幾塗幾烤: >> 2, 鉻酸鹽: >> Z, 訂單厚度: >> 0.52, 訂單重: >> 40, 重量容許率(下限): >> 10, 重量容許率(上限): >> 10, 訂單寬度: >> 914, 鍍製方式: >> AC, 鋼捲內徑: >> 508, 鋼捲下限重: >> 3, 鋼捲上限重: >> 5, 壓花條件碼: >> -, 表面花紋: >> R, GL鋅花要求下限: >> -, GL鋅花要求上限: >> -, 綠色識別碼: >> -, 印刷輥號: >> -, 產品代碼: >> PPGL, 皮膜碼: >> -, 單位別: >> M, 油品種類: >> Z, 塗油量: >> Z, 包裝代碼: >> D2 , 保護膜碼: >> -, 客戶試片取樣型式: >> -, 調質碼: >> S, 套筒碼: >> R , 規格: >> CGLC400-30, 製造標準: >> CNS, 表面處理劑種類: >> Z, 表面處理劑塗佈量: >> Z, 伸長率測試: >> N, 硬度測試碼: >> N, 抗拉強度測試: >> N, 降伏強度測試: >> N, 厚度變異: >> -1.4, 訂單正面顏色(五碼): >> FL546, 正面漆膜厚: >> 25, 正面漆塗漆型式幾塗幾烤: >> 2, 修邊碼: >> Y, 重量碼: >> AW, 鋼捲捲向: >> I, 鍍層碼: >> AZ150, | H:厚度偏薄
PPGI | 2509DFD018/001 | 1. ●依旭台背面（正面漆塗料）發泡黏著性不佳（CC250503），要確認背面是否要發泡● (OFP00739)-{.不符.} | 1. 部分大陸料含B元素超過CNS規範管制，故請原料CNS規範之訂單不要配大陸料 (OFP00684)-{.不符.} | 1. 【提醒 審單人員】CR≧0.6 要於烤漆備註調降 PMT等相關。★KP抗塵PVDF不受此限 (OFP00509)-{.不符.} 2. 部分大陸料含B元素超過CNS規範管制，故請原料CNS規範之訂單不要配大陸料 (OFP00684)-{.不符.} 3. ●依旭台背面（正面漆塗料）發泡黏著性不佳（CC250503），要確認背面是否要發泡● (OFP00739)-{.不符.} | 訂單:2509DFD018/001 CPL <生產備註> 事項如下 . 避免刮痕及殘剪,注意修邊品質. (RMK00084) . 除HGI/ HGL 訂單邊緣不噴油. 其餘皆側緣噴油 (RMK00285) | 訂單:2509DFD018/001 CR1 <生產備註> 事項如下 . 不得有中波,加強板形及弓形度控制,記錄板面狀況 出口不可有鼓起. (RMK00084) . 完軋寬度超出管制值上限≦2mm時,冷軋繼續生產並填寫品質異常通報單給鍍鋅線,以便調整張力與板溫 (RMK00278) | 訂單:2509DFD018/001 CR2 <生產備註> 事項如下 . 不得有中波,加強板形及弓形度控制,記錄板面狀況 出口不可有鼓起. (RMK00084) . 完軋寬度超出管制值上限≦2mm時,冷軋繼續生產並填寫品質異常通報單給鍍鋅線,以便調整張力與板溫 (RMK00278) | 訂單:2509DFD018/001 CG1 <生產備註> 事項如下 . 平板類,鍍鋅生產時SKIN PASS & T/L 請依據鍍鋅標準規定生產. (RMK00084) . 弓形度≦4MM/300MM 波高≦4MM 急峻度≦0.5%. (RMK00084) . 每二顆母鋼捲需切2M板量測急峻度,並記錄於外觀檢查記錄表內. (RMK00084) . 出口鋼捲盤捲後目視不允許有鼓起. (RMK00084) . 本單於烤漆正背面都塗裝正面漆，因此鍍鋅請管制背面表面品質比照正面 (RMK00363) | 訂單:2509DFD018/001 CG2 <生產備註> 事項如下 . 平板類,鍍鋅生產時SKIN PASS & T/L 請依據鍍鋅標準規定生產. (RMK00084) . 弓形度≦4MM/300MM 波高≦4MM 急峻度≦0.5%. (RMK00084) . 每二顆母鋼捲需切2M板量測急峻度,並記錄於外觀檢查記錄表內. (RMK00084) . 出口鋼捲盤捲後目視不允許有鼓起. (RMK00084) . 本單於烤漆正背面都塗裝正面漆，因此鍍鋅請管制背面表面品質比照正面 (RMK00363) | 訂單:2509DFD018/001 CC1 <生產備註> 事項如下 . 【PMT】1.1.因為CR厚1.161 mm，TOP 標準PMT以215℃去計算 (RMK-E_CHIN) . 冷軋厚度 > 0.8mm 內圈須插入二張瓦楞紙,防止端板印痕.客戶為益大時不可加瓦楞紙 (RMK00059) . 出口鋼捲盤捲後目視不允許有鼓起. (RMK00084) . 1.本單若塗裝背面漆一律改為REVERSE COATING 例外訂單如下敘述 (RMK00163) . 2.例外訂單為R字頭超低光澤與PVDF (＞25μ)，背面漆可改 NATURE COATING，但搭配底漆避免遮蓋性不佳 (RMK00163) . ★品檢注意！JIS&CNS 訂單必須每滿50噸一定要再做一次TEST (RMK00259) . 【PMT】1.2.CC2計算完後面漆每個ZONE 爐溫各降8℃為最終爐溫 (RMK00568) . 【PMT】1.3.CC2因爐溫各降8℃為最終爐溫，請股長於TEST時 確實量測板溫 (RMK00568) . 【PMT】1.4.若發現PMT不足，請上調ZONE溫度並回饋工程師 (RMK00568) . 【PMT】1.5.品檢注意！因標準PMT有下修請注意MEK測試 (RMK00568) . 【PMT】1.6.厚板少生產，請領班量測板溫並記錄之 (RMK00568) | 訂單:2509DFD018/001 CC2 <生產備註> 事項如下 . 【PMT】1.1.因為CR厚1.161 mm，TOP 標準PMT以215℃去計算 (RMK-E_CHIN) . 冷軋厚度 > 0.8mm 內圈須插入二張瓦楞紙,防止端板印痕.客戶為益大時不可加瓦楞紙 (RMK00059) . 出口鋼捲盤捲後目視不允許有鼓起. (RMK00084) . 1.本單若塗裝背面漆一律改為REVERSE COATING 例外訂單如下敘述 (RMK00163) . 2.例外訂單為R字頭超低光澤與PVDF (＞25μ)，背面漆可改 NATURE COATING，但搭配底漆避免遮蓋性不佳 (RMK00163) . 20120627晨會決議 CC2生產 PPGI 時請使用表調 (RMK00191) . ★品檢注意！JIS&CNS 訂單必須每滿50噸一定要再做一次TEST (RMK00259) . 【PMT】1.2.CC2計算完後面漆每個ZONE 爐溫各降8℃為最終爐溫 (RMK00568) . 【PMT】1.3.CC2因爐溫各降8℃為最終爐溫，請股長於TEST時 確實量測板溫 (RMK00568) . 【PMT】1.4.若發現PMT不足，請上調ZONE溫度並回饋工程師 (RMK00568) . 【PMT】1.5.品檢注意！因標準PMT有下修請注意MEK測試 (RMK00568) . 【PMT】1.6.厚板少生產，請領班量測板溫並記錄之 (RMK00568) | 訂單:2509DFD018/001 RCL <生產備註> 事項如下 . 冷軋厚度 > 0.8mm 內圈須插入二張瓦楞紙,防止端板印痕.客戶為益大時不可加瓦楞紙 (RMK00059) | 訂單:2509DFD018/001 CCPK 無 <生產備註> 事項 | 訂單:2509DFD018/001 CGQC <品檢備註> 事項如下 . 本單於烤漆正背面都塗裝正面漆，因此鍍鋅請管制背面表面品質比照正面 (RMK00363) | 訂單:2509DFD018/001 CCQC <品檢備註> 事項如下 . 【PMT】1.1.因為CR厚1.161 mm，TOP 標準PMT以215℃去計算 (RMK-E_CHIN) . 冷軋厚度 > 0.8mm 內圈須插入二張瓦楞紙,防止端板印痕.客戶為益大時不可加瓦楞紙 (RMK00059) . 1.本單若塗裝背面漆一律改為REVERSE COATING 例外訂單如下敘述 (RMK00163) . 2.例外訂單為R字頭超低光澤與PVDF (＞25μ)，背面漆可改 NATURE COATING，但搭配底漆避免遮蓋性不佳 (RMK00163) . ★品檢注意！JIS&CNS 訂單必須每滿50噸一定要再做一次TEST (RMK00259) . 【PMT】1.2.CC2計算完後面漆每個ZONE 爐溫各降8℃為最終爐溫 (RMK00568) . 【PMT】1.3.CC2因爐溫各降8℃為最終爐溫，請股長於TEST時 確實量測板溫 (RMK00568) . 【PMT】1.4.若發現PMT不足，請上調ZONE溫度並回饋工程師 (RMK00568) . 【PMT】1.5.品檢注意！因標準PMT有下修請注意MEK測試 (RMK00568) . 【PMT】1.6.厚板少生產，請領班量測板溫並記錄之 (RMK00568) | 訂單:2509DFD018/001 TOL 無 <生產備註> 事項 | 【PMT】1.1.因為CR厚1.161 mm，TOP 標準PMT以215℃去計算^^/CC1/CC2/CCQC/^^ <<.E_CHIN 2025/08/22 14:49.>> | 訂單 2509DFD018/001 修改記錄如下: 20250821 12:11:26 (24025) 退火碼: >> S1, 用途碼: >> COT001, 背面標示: >> C817, 訂單背面顏色(五碼): >> 5C161, 背面漆膜厚: >> NOM, 背面漆塗漆型式幾塗幾烤: >> 2, 鉻酸鹽: >> Z, 訂單厚度: >> 1.15, 訂單重: >> 40, 重量容許率(下限): >> 10, 重量容許率(上限): >> 10, 訂單寬度: >> 1219, 鍍製方式: >> BC, 鋼捲內徑: >> 610, 鋼捲下限重: >> 7, 鋼捲上限重: >> 11, 壓花條件碼: >> -, 表面花紋: >> Z, 綠色識別碼: >> -, 印刷輥號: >> -, 產品代碼: >> PPGI, 皮膜碼: >> -, 單位別: >> M, 油品種類: >> Z, 塗油量: >> Z, 包裝代碼: >> D2 , 保護膜碼: >> -, 客戶試片取樣型式: >> -, 調質碼: >> S, 套筒碼: >> N , 規格: >> CGC440-20, 製造標準: >> CNS, 表面處理劑種類: >> Z, 表面處理劑塗佈量: >> Z, 伸長率測試: >> N, 硬度測試碼: >> N, 抗拉強度測試: >> N, 降伏強度測試: >> N, 厚度變異: >> 0, 訂單正面顏色(五碼): >> 5C161, 正面漆膜厚: >> NOM, 正面漆塗漆型式幾塗幾烤: >> 2, 修邊碼: >> Y, 重量碼: >> AW, 鋼捲捲向: >> I, 鍍層碼: >> Z25, | *:
PPGI | 2509DFD018/002 | 1. ●依旭台背面（正面漆塗料）發泡黏著性不佳（CC250503），要確認背面是否要發泡● (OFP00739)-{.不符.} | 1. 部分大陸料含B元素超過CNS規範管制，故請原料CNS規範之訂單不要配大陸料 (OFP00684)-{.不符.} | 1. 【提醒 審單人員】CR≧0.6 要於烤漆備註調降 PMT等相關。★KP抗塵PVDF不受此限 (OFP00509)-{.不符.} 2. 部分大陸料含B元素超過CNS規範管制，故請原料CNS規範之訂單不要配大陸料 (OFP00684)-{.不符.} 3. ●依旭台背面（正面漆塗料）發泡黏著性不佳（CC250503），要確認背面是否要發泡● (OFP00739)-{.不符.} | 訂單:2509DFD018/002 CPL <生產備註> 事項如下 . 避免刮痕及殘剪,注意修邊品質. (RMK00084) . 除HGI/ HGL 訂單邊緣不噴油. 其餘皆側緣噴油 (RMK00285) | 訂單:2509DFD018/002 CR1 <生產備註> 事項如下 . 不得有中波,加強板形及弓形度控制,記錄板面狀況 出口不可有鼓起. (RMK00084) . 完軋寬度超出管制值上限≦2mm時,冷軋繼續生產並填寫品質異常通報單給鍍鋅線,以便調整張力與板溫 (RMK00278) | 訂單:2509DFD018/002 CR2 <生產備註> 事項如下 . 不得有中波,加強板形及弓形度控制,記錄板面狀況 出口不可有鼓起. (RMK00084) . 完軋寬度超出管制值上限≦2mm時,冷軋繼續生產並填寫品質異常通報單給鍍鋅線,以便調整張力與板溫 (RMK00278) | 訂單:2509DFD018/002 CG1 <生產備註> 事項如下 . 平板類,鍍鋅生產時SKIN PASS & T/L 請依據鍍鋅標準規定生產. (RMK00084) . 弓形度≦4MM/300MM 波高≦4MM 急峻度≦0.5%. (RMK00084) . 每二顆母鋼捲需切2M板量測急峻度,並記錄於外觀檢查記錄表內. (RMK00084) . 出口鋼捲盤捲後目視不允許有鼓起. (RMK00084) . 本單於烤漆正背面都塗裝正面漆，因此鍍鋅請管制背面表面品質比照正面 (RMK00363) | 訂單:2509DFD018/002 CG2 <生產備註> 事項如下 . 平板類,鍍鋅生產時SKIN PASS & T/L 請依據鍍鋅標準規定生產. (RMK00084) . 弓形度≦4MM/300MM 波高≦4MM 急峻度≦0.5%. (RMK00084) . 每二顆母鋼捲需切2M板量測急峻度,並記錄於外觀檢查記錄表內. (RMK00084) . 出口鋼捲盤捲後目視不允許有鼓起. (RMK00084) . 本單於烤漆正背面都塗裝正面漆，因此鍍鋅請管制背面表面品質比照正面 (RMK00363) | 訂單:2509DFD018/002 CC1 <生產備註> 事項如下 . 【PMT】1.1.因為CR厚0.961 mm，TOP 標準PMT以217℃去計算 (RMK-E_CHIN) . 冷軋厚度 > 0.8mm 內圈須插入二張瓦楞紙,防止端板印痕.客戶為益大時不可加瓦楞紙 (RMK00059) . 出口鋼捲盤捲後目視不允許有鼓起. (RMK00084) . 1.本單若塗裝背面漆一律改為REVERSE COATING 例外訂單如下敘述 (RMK00163) . 2.例外訂單為R字頭超低光澤與PVDF (＞25μ)，背面漆可改 NATURE COATING，但搭配底漆避免遮蓋性不佳 (RMK00163) . ★品檢注意！JIS&CNS 訂單必須每滿50噸一定要再做一次TEST (RMK00259) . 【PMT】1.2.CC2計算完後面漆每個ZONE 爐溫各降8℃為最終爐溫 (RMK00568) . 【PMT】1.3.CC2因爐溫各降8℃為最終爐溫，請股長於TEST時 確實量測板溫 (RMK00568) . 【PMT】1.4.若發現PMT不足，請上調ZONE溫度並回饋工程師 (RMK00568) . 【PMT】1.5.品檢注意！因標準PMT有下修請注意MEK測試 (RMK00568) . 【PMT】1.6.厚板少生產，請領班量測板溫並記錄之 (RMK00568) | 訂單:2509DFD018/002 CC2 <生產備註> 事項如下 . 【PMT】1.1.因為CR厚0.961 mm，TOP 標準PMT以217℃去計算 (RMK-E_CHIN) . 冷軋厚度 > 0.8mm 內圈須插入二張瓦楞紙,防止端板印痕.客戶為益大時不可加瓦楞紙 (RMK00059) . 出口鋼捲盤捲後目視不允許有鼓起. (RMK00084) . 1.本單若塗裝背面漆一律改為REVERSE COATING 例外訂單如下敘述 (RMK00163) . 2.例外訂單為R字頭超低光澤與PVDF (＞25μ)，背面漆可改 NATURE COATING，但搭配底漆避免遮蓋性不佳 (RMK00163) . 20120627晨會決議 CC2生產 PPGI 時請使用表調 (RMK00191) . ★品檢注意！JIS&CNS 訂單必須每滿50噸一定要再做一次TEST (RMK00259) . 【PMT】1.2.CC2計算完後面漆每個ZONE 爐溫各降8℃為最終爐溫 (RMK00568) . 【PMT】1.3.CC2因爐溫各降8℃為最終爐溫，請股長於TEST時 確實量測板溫 (RMK00568) . 【PMT】1.4.若發現PMT不足，請上調ZONE溫度並回饋工程師 (RMK00568) . 【PMT】1.5.品檢注意！因標準PMT有下修請注意MEK測試 (RMK00568) . 【PMT】1.6.厚板少生產，請領班量測板溫並記錄之 (RMK00568) | 訂單:2509DFD018/002 RCL <生產備註> 事項如下 . 冷軋厚度 > 0.8mm 內圈須插入二張瓦楞紙,防止端板印痕.客戶為益大時不可加瓦楞紙 (RMK00059) | 訂單:2509DFD018/002 CCPK 無 <生產備註> 事項 | 訂單:2509DFD018/002 CGQC <品檢備註> 事項如下 . 本單於烤漆正背面都塗裝正面漆，因此鍍鋅請管制背面表面品質比照正面 (RMK00363) | 訂單:2509DFD018/002 CCQC <品檢備註> 事項如下 . 【PMT】1.1.因為CR厚0.961 mm，TOP 標準PMT以217℃去計算 (RMK-E_CHIN) . 冷軋厚度 > 0.8mm 內圈須插入二張瓦楞紙,防止端板印痕.客戶為益大時不可加瓦楞紙 (RMK00059) . 1.本單若塗裝背面漆一律改為REVERSE COATING 例外訂單如下敘述 (RMK00163) . 2.例外訂單為R字頭超低光澤與PVDF (＞25μ)，背面漆可改 NATURE COATING，但搭配底漆避免遮蓋性不佳 (RMK00163) . ★品檢注意！JIS&CNS 訂單必須每滿50噸一定要再做一次TEST (RMK00259) . 【PMT】1.2.CC2計算完後面漆每個ZONE 爐溫各降8℃為最終爐溫 (RMK00568) . 【PMT】1.3.CC2因爐溫各降8℃為最終爐溫，請股長於TEST時 確實量測板溫 (RMK00568) . 【PMT】1.4.若發現PMT不足，請上調ZONE溫度並回饋工程師 (RMK00568) . 【PMT】1.5.品檢注意！因標準PMT有下修請注意MEK測試 (RMK00568) . 【PMT】1.6.厚板少生產，請領班量測板溫並記錄之 (RMK00568) | 訂單:2509DFD018/002 TOL 無 <生產備註> 事項 | 【PMT】1.1.因為CR厚0.961 mm，TOP 標準PMT以217℃去計算^^/CC1/CC2/CCQC/^^ <<.E_CHIN 2025/08/22 15:03.>> | 訂單 2509DFD018/002 修改記錄如下: 20250821 12:11:29 (24025) 退火碼: >> S1, 用途碼: >> COT001, 背面標示: >> C817, 訂單背面顏色(五碼): >> 5C161, 背面漆膜厚: >> NOM, 背面漆塗漆型式幾塗幾烤: >> 2, 鉻酸鹽: >> Z, 訂單厚度: >> 0.951, 訂單重: >> 60, 重量容許率(下限): >> 10, 重量容許率(上限): >> 10, 訂單寬度: >> 1219, 鍍製方式: >> BC, 鋼捲內徑: >> 610, 鋼捲下限重: >> 4, 鋼捲上限重: >> 5.5, 壓花條件碼: >> -, 表面花紋: >> Z, 綠色識別碼: >> -, 印刷輥號: >> -, 產品代碼: >> PPGI, 皮膜碼: >> -, 單位別: >> M, 油品種類: >> Z, 塗油量: >> Z, 包裝代碼: >> D2 , 保護膜碼: >> -, 客戶試片取樣型式: >> -, 調質碼: >> S, 套筒碼: >> N , 規格: >> CGC440-20, 製造標準: >> CNS, 表面處理劑種類: >> Z, 表面處理劑塗佈量: >> Z, 伸長率測試: >> N, 硬度測試碼: >> N, 抗拉強度測試: >> N, 降伏強度測試: >> N, 厚度變異: >> 0, 訂單正面顏色(五碼): >> 5C161, 正面漆膜厚: >> NOM, 正面漆塗漆型式幾塗幾烤: >> 2, 修邊碼: >> Y, 重量碼: >> AW, 鋼捲捲向: >> I, 鍍層碼: >> Z25, | *:
PPGL | 2509DFD019/001 | 1. 因鋼套桶因縫接處容易對鋼捲產生轉印，所以請確認客戶是否知悉轉印風險 (OFP00256)-{.不符.} | 1. 部分大陸料含B元素超過CNS規範管制，故請原料CNS規範之訂單不要配大陸料 (OFP00684)-{.不符.} | 1. 訂單若有厚度變異，冷軋厚度公差比照烤漆計算公式 , 但最小為 1/2 公差做設定 (OFP00254)-{.不符.} 2. 因鋼套桶因縫接處容易對鋼捲產生轉印，所以請確認客戶是否知悉轉印風險 (OFP00256)-{.不符.} 3. "偏薄要求訂單" 鍍後厚度減 鍍後厚度下限需大於 0.02 MM,以免發生厚度不足狀況 (OFP00369)-{.不符.} 4. 部分大陸料含B元素超過CNS規範管制，故請原料CNS規範之訂單不要配大陸料 (OFP00684)-{.不符.} | 訂單:2509DFD019/001 CPL <生產備註> 事項如下 . 除HGI/ HGL 訂單邊緣不噴油. 其餘皆側緣噴油 (RMK00285) | 訂單:2509DFD019/001 CR1 無 <生產備註> 事項 | 訂單:2509DFD019/001 CR2 無 <生產備註> 事項 | 訂單:2509DFD019/001 CG1 <生產備註> 事項如下 . 瓦形屋頂用 注意鍍層控制範圍：min=標準值，Max=標準值+30 (RMK00103) . 因成形性需求故鍍層量有上限管制，排程變換前後一顆分切請U3暫留，待產線確認鍍層量後再行處置。 (RMK00103) | 訂單:2509DFD019/001 CG2 <生產備註> 事項如下 . 瓦形屋頂用 注意鍍層控制範圍：min=標準值，Max=標準值+30 (RMK00103) . 因成形性需求故鍍層量有上限管制，排程變換前後一顆分切請U3暫留，待產線確認鍍層量後再行處置。 (RMK00103) | 訂單:2509DFD019/001 CC1 <生產備註> 事項如下 . 超低光澤產品,色差計塗佈量依據5+20U為基準。RYF89 以5+22U為基準。 (RMK00103) . 請出口人員貼上"請勿堆疊"紅色標簽. (RMK00103) . R字頭色碼因色差對膜厚極其敏感，MASS目標102%~115%之間. (RMK00103) . R字頭色碼塗佈量須在20U以上,不然會有白色點狀(繩紋),已被客戶訴賠. (RMK00103) . 捲起單位張力請加大至 5.5（有另行備註要求張力設定時，依另行備註需求設定）） (RMK00103) . 1.本單若塗裝背面漆一律改為REVERSE COATING 例外訂單如下敘述 (RMK00163) . 2.例外訂單為R字頭超低光澤與PVDF (＞25μ)，背面漆可改 NATURE COATING，但搭配底漆避免遮蓋性不佳 (RMK00163) . ★品檢注意！JIS&CNS 訂單必須每滿50噸一定要再做一次TEST (RMK00259) . 1.此為NEO塗料,色差計請用有"(20150105)"的標準樣檔名確認色差值,找不到檔案時請通知TED工程師，分機#321 (RMK00343) . 2.色差放行標準為ΔL、Δa、Δb≦±0.6,光澤放行標準放寬到7以下放行,目視色差不管制 (RMK00343) . 2015年發生過訴賠。請出口使用鋼套桶前請檢查焊接處，以免捲取後產生折痕 (RMK00381) | 訂單:2509DFD019/001 CC2 <生產備註> 事項如下 . 超低光澤產品,色差計塗佈量依據5+20U為基準。RYF89 以5+22U為基準。 (RMK00103) . 請出口人員貼上"請勿堆疊"紅色標簽. (RMK00103) . R字頭色碼因色差對膜厚極其敏感，MASS目標102%~115%之間. (RMK00103) . R字頭色碼塗佈量須在20U以上,不然會有白色點狀(繩紋),已被客戶訴賠. (RMK00103) . 1.本單若塗裝背面漆一律改為REVERSE COATING 例外訂單如下敘述 (RMK00163) . 2.例外訂單為R字頭超低光澤與PVDF (＞25μ)，背面漆可改 NATURE COATING，但搭配底漆避免遮蓋性不佳 (RMK00163) . ★品檢注意！JIS&CNS 訂單必須每滿50噸一定要再做一次TEST (RMK00259) . 1.此為NEO塗料,色差計請用有"(20150105)"的標準樣檔名確認色差值,找不到檔案時請通知TED工程師，分機#321 (RMK00343) . 2.色差放行標準為ΔL、Δa、Δb≦±0.6,光澤放行標準放寬到7以下放行,目視色差不管制 (RMK00343) . 2015年發生過訴賠。請出口使用鋼套桶前請檢查焊接處，以免捲取後產生折痕 (RMK00381) | 訂單:2509DFD019/001 RCL 無 <生產備註> 事項 | 訂單:2509DFD019/001 CCPK 無 <生產備註> 事項 | 訂單:2509DFD019/001 CGQC <品檢備註> 事項如下 . 瓦形屋頂用 注意鍍層控制範圍：min=標準值，Max=標準值+30 (RMK00103) | 訂單:2509DFD019/001 CCQC <品檢備註> 事項如下 . 超低光澤產品,色差計塗佈量依據5+20U為基準。RYF89 以5+22U為基準。 (RMK00103) . R字頭色碼因色差對膜厚極其敏感，MASS目標102%~115%之間. (RMK00103) . 1.本單若塗裝背面漆一律改為REVERSE COATING 例外訂單如下敘述 (RMK00163) . 2.例外訂單為R字頭超低光澤與PVDF (＞25μ)，背面漆可改 NATURE COATING，但搭配底漆避免遮蓋性不佳 (RMK00163) . ★品檢注意！JIS&CNS 訂單必須每滿50噸一定要再做一次TEST (RMK00259) . 1.此為NEO塗料,色差計請用有"(20150105)"的標準樣檔名確認色差值,找不到檔案時請通知TED工程師，分機#321 (RMK00343) . 2.色差放行標準為ΔL、Δa、Δb≦±0.6,光澤放行標準放寬到7以下放行,目視色差不管制 (RMK00343) | 訂單:2509DFD019/001 TOL 無 <生產備註> 事項 |  | 訂單 2509DFD019/001 修改記錄如下: 20250826 13:26:17 (93025) 退火碼: >> S1, 用途碼: >> COA012, 背面標示: >> C844, 訂單背面顏色(五碼): >> BW73N, 背面漆膜厚: >> NOM, 背面漆塗漆型式幾塗幾烤: >> 2, 鉻酸鹽: >> Z, 訂單厚度: >> 0.42, 訂單重: >> 20, 重量容許率(下限): >> 10, 重量容許率(上限): >> 10, 訂單寬度: >> 914, 鍍製方式: >> AC, 鋼捲內徑: >> 508, 鋼捲下限重: >> 3, 鋼捲上限重: >> 5, 壓花條件碼: >> -, 表面花紋: >> R, 綠色識別碼: >> -, 印刷輥號: >> -, 產品代碼: >> PPGL, 皮膜碼: >> -, 單位別: >> M, 油品種類: >> Z, 塗油量: >> Z, 包裝代碼: >> D2 , 保護膜碼: >> -, 客戶試片取樣型式: >> -, 調質碼: >> S, 套筒碼: >> S , 規格: >> CGLCC-20, 製造標準: >> CNS, 表面處理劑種類: >> Z, 表面處理劑塗佈量: >> Z, 伸長率測試: >> N, 硬度測試碼: >> N, 抗拉強度測試: >> N, 降伏強度測試: >> N, 厚度變異: >> -1.2, 訂單正面顏色(五碼): >> RYB77, 正面漆膜厚: >> 25, 正面漆塗漆型式幾塗幾烤: >> 2, 修邊碼: >> Y, 重量碼: >> AW, 鋼捲捲向: >> I, 鍍層碼: >> AZ150, | H:厚度偏薄
PPGL | 2509DFD019/002 | 1. 因鋼套桶因縫接處容易對鋼捲產生轉印，所以請確認客戶是否知悉轉印風險 (OFP00256)-{.不符.} | 1. 部分大陸料含B元素超過CNS規範管制，故請原料CNS規範之訂單不要配大陸料 (OFP00684)-{.不符.} | 1. 訂單若有厚度變異，冷軋厚度公差比照烤漆計算公式 , 但最小為 1/2 公差做設定 (OFP00254)-{.不符.} 2. 因鋼套桶因縫接處容易對鋼捲產生轉印，所以請確認客戶是否知悉轉印風險 (OFP00256)-{.不符.} 3. "偏薄要求訂單" 鍍後厚度減 鍍後厚度下限需大於 0.02 MM,以免發生厚度不足狀況 (OFP00369)-{.不符.} 4. 部分大陸料含B元素超過CNS規範管制，故請原料CNS規範之訂單不要配大陸料 (OFP00684)-{.不符.} | 訂單:2509DFD019/002 CPL <生產備註> 事項如下 . 除HGI/ HGL 訂單邊緣不噴油. 其餘皆側緣噴油 (RMK00285) | 訂單:2509DFD019/002 CR1 無 <生產備註> 事項 | 訂單:2509DFD019/002 CR2 無 <生產備註> 事項 | 訂單:2509DFD019/002 CG1 <生產備註> 事項如下 . 瓦形屋頂用 注意鍍層控制範圍：min=標準值，Max=標準值+30 (RMK00103) . 因成形性需求故鍍層量有上限管制，排程變換前後一顆分切請U3暫留，待產線確認鍍層量後再行處置。 (RMK00103) | 訂單:2509DFD019/002 CG2 <生產備註> 事項如下 . 瓦形屋頂用 注意鍍層控制範圍：min=標準值，Max=標準值+30 (RMK00103) . 因成形性需求故鍍層量有上限管制，排程變換前後一顆分切請U3暫留，待產線確認鍍層量後再行處置。 (RMK00103) | 訂單:2509DFD019/002 CC1 <生產備註> 事項如下 . 超低光澤產品,色差計塗佈量依據5+20U為基準。RYF89 以5+22U為基準。 (RMK00103) . 請出口人員貼上"請勿堆疊"紅色標簽. (RMK00103) . R字頭色碼因色差對膜厚極其敏感，MASS目標102%~115%之間. (RMK00103) . R字頭色碼塗佈量須在20U以上,不然會有白色點狀(繩紋),已被客戶訴賠. (RMK00103) . 捲起單位張力請加大至 5.5（有另行備註要求張力設定時，依另行備註需求設定）） (RMK00103) . 1.本單若塗裝背面漆一律改為REVERSE COATING 例外訂單如下敘述 (RMK00163) . 2.例外訂單為R字頭超低光澤與PVDF (＞25μ)，背面漆可改 NATURE COATING，但搭配底漆避免遮蓋性不佳 (RMK00163) . ★品檢注意！JIS&CNS 訂單必須每滿50噸一定要再做一次TEST (RMK00259) . 1.此為NEO塗料,色差計請用有"(20150105)"的標準樣檔名確認色差值,找不到檔案時請通知TED工程師，分機#321 (RMK00343) . 2.色差放行標準為ΔL、Δa、Δb≦±0.6,光澤放行標準放寬到7以下放行,目視色差不管制 (RMK00343) . CC1:本單厚度≧0.52mm，經測試結果標準PMT請以225℃為標準去計算爐溫 (RMK00379) . 2015年發生過訴賠。請出口使用鋼套桶前請檢查焊接處，以免捲取後產生折痕 (RMK00381) | 訂單:2509DFD019/002 CC2 <生產備註> 事項如下 . 超低光澤產品,色差計塗佈量依據5+20U為基準。RYF89 以5+22U為基準。 (RMK00103) . 請出口人員貼上"請勿堆疊"紅色標簽. (RMK00103) . R字頭色碼因色差對膜厚極其敏感，MASS目標102%~115%之間. (RMK00103) . R字頭色碼塗佈量須在20U以上,不然會有白色點狀(繩紋),已被客戶訴賠. (RMK00103) . 1.本單若塗裝背面漆一律改為REVERSE COATING 例外訂單如下敘述 (RMK00163) . 2.例外訂單為R字頭超低光澤與PVDF (＞25μ)，背面漆可改 NATURE COATING，但搭配底漆避免遮蓋性不佳 (RMK00163) . ★品檢注意！JIS&CNS 訂單必須每滿50噸一定要再做一次TEST (RMK00259) . 1.此為NEO塗料,色差計請用有"(20150105)"的標準樣檔名確認色差值,找不到檔案時請通知TED工程師，分機#321 (RMK00343) . 2.色差放行標準為ΔL、Δa、Δb≦±0.6,光澤放行標準放寬到7以下放行,目視色差不管制 (RMK00343) . CC1:本單厚度≧0.52mm，經測試結果標準PMT請以225℃為標準去計算爐溫 (RMK00379) . 2015年發生過訴賠。請出口使用鋼套桶前請檢查焊接處，以免捲取後產生折痕 (RMK00381) | 訂單:2509DFD019/002 RCL 無 <生產備註> 事項 | 訂單:2509DFD019/002 CCPK 無 <生產備註> 事項 | 訂單:2509DFD019/002 CGQC <品檢備註> 事項如下 . 瓦形屋頂用 注意鍍層控制範圍：min=標準值，Max=標準值+30 (RMK00103) | 訂單:2509DFD019/002 CCQC <品檢備註> 事項如下 . 超低光澤產品,色差計塗佈量依據5+20U為基準。RYF89 以5+22U為基準。 (RMK00103) . R字頭色碼因色差對膜厚極其敏感，MASS目標102%~115%之間. (RMK00103) . 1.本單若塗裝背面漆一律改為REVERSE COATING 例外訂單如下敘述 (RMK00163) . 2.例外訂單為R字頭超低光澤與PVDF (＞25μ)，背面漆可改 NATURE COATING，但搭配底漆避免遮蓋性不佳 (RMK00163) . ★品檢注意！JIS&CNS 訂單必須每滿50噸一定要再做一次TEST (RMK00259) . 1.此為NEO塗料,色差計請用有"(20150105)"的標準樣檔名確認色差值,找不到檔案時請通知TED工程師，分機#321 (RMK00343) . 2.色差放行標準為ΔL、Δa、Δb≦±0.6,光澤放行標準放寬到7以下放行,目視色差不管制 (RMK00343) | 訂單:2509DFD019/002 TOL 無 <生產備註> 事項 |  | 訂單 2509DFD019/002 修改記錄如下: 20250826 13:26:43 (93025) 退火碼: >> S1, 用途碼: >> COA012, 背面標示: >> C844, 訂單背面顏色(五碼): >> BW73N, 背面漆膜厚: >> NOM, 背面漆塗漆型式幾塗幾烤: >> 2, 鉻酸鹽: >> Z, 訂單厚度: >> 0.52, 訂單重: >> 20, 重量容許率(下限): >> 10, 重量容許率(上限): >> 10, 訂單寬度: >> 914, 鍍製方式: >> AC, 鋼捲內徑: >> 508, 鋼捲下限重: >> 3, 鋼捲上限重: >> 5, 壓花條件碼: >> -, 表面花紋: >> R, 綠色識別碼: >> -, 印刷輥號: >> -, 產品代碼: >> PPGL, 皮膜碼: >> -, 單位別: >> M, 油品種類: >> Z, 塗油量: >> Z, 包裝代碼: >> D2 , 保護膜碼: >> -, 客戶試片取樣型式: >> -, 調質碼: >> S, 套筒碼: >> S , 規格: >> CGLCC-20, 製造標準: >> CNS, 表面處理劑種類: >> Z, 表面處理劑塗佈量: >> Z, 伸長率測試: >> N, 硬度測試碼: >> N, 抗拉強度測試: >> N, 降伏強度測試: >> N, 厚度變異: >> -1.4, 訂單正面顏色(五碼): >> RYB77, 正面漆膜厚: >> 25, 正面漆塗漆型式幾塗幾烤: >> 2, 修邊碼: >> Y, 重量碼: >> AW, 鋼捲捲向: >> I, 鍍層碼: >> AZ150, | *:
PPGL | 2509DFD020/001 | 1. 警告！本用途只適用於高鍍層AZ250以上。有疑問請洽TDCC (OFP00433)-{.不符.} 2. 容易發生鼓起訂單, 請詢問客戶是否可允許 STAGGER捲取 (OFP00606)-{.不符.} 3. ●依旭台背面（正面漆塗料）發泡黏著性不佳（CC250503），要確認背面是否要發泡● (OFP00739)-{.不符.} 4. 避免客戶下單用途別與色碼不符 (用途碼:CHA081, 正面色碼:FW61V4 不符)(OFP00029)-{.不符.} | 1. 製造標準為MS、ASTM或銷新加坡之訂單，若無技術指定優先用料，請優先使用國內料，勿使用ANFEN (OFP00406)-{.不符.} | 1. 訂單若有厚度變異，冷軋厚度公差比照烤漆計算公式 , 但最小為 1/2 公差做設定 (OFP00254)-{.不符.} 2. 製造標準為MS、ASTM或銷新加坡之訂單，若無技術指定優先用料，請優先使用國內料，勿使用ANFEN (OFP00406)-{.不符.} 3. 因多PASS的烤漆單位長度是SHOW末 PASS，所以各PASS單位長度需自己算並註記於備註 (OFP00431)-{.不符.} 4. 警告！本用途只適用於高鍍層AZ250以上。有疑問請洽TDCC (OFP00433)-{.不符.} 5. 鍍層AZ250以上須會簽RD (OFP00447)-{.不符.} 6. 提醒！孵蛋訂單鍍鋅套桶要加 "S" (OFP00559)-{.不符.} 7. 容易發生鼓起訂單, 請詢問客戶是否可允許 STAGGER捲取 (OFP00606)-{.不符.} 8. ●依旭台背面（正面漆塗料）發泡黏著性不佳（CC250503），要確認背面是否要發泡● (OFP00739)-{.不符.} | 訂單:2509DFD020/001 CPL <生產備註> 事項如下 . 本單為烤漆背面大於等於25μ塗裝，軋延後不允許毛邊，請CPL注意修邊狀況 (RMK00124) . 【邊緣品質】此為烤漆背面25μ訂單，請加強檢視鋼捲：邊緣殘剪、側緣鋅渣或毛邊，因為會導致烤漆背面漆轉印正面 (RMK00126) . 除HGI/ HGL 訂單邊緣不噴油. 其餘皆側緣噴油 (RMK00285) | 訂單:2509DFD020/001 CR1 <生產備註> 事項如下 . 冷軋注意事項: 需注意板形儘可能不要有邊波(可允許有中波) 比照森鉅無邊波訂單生產標準 (RMK-E_CHIN) . 【邊緣品質】此為烤漆背面25μ訂單，請加強檢視鋼捲：邊緣殘剪、側緣鋅渣或毛邊，因為會導致烤漆背面漆轉印正面 (RMK00126) | 訂單:2509DFD020/001 CR2 <生產備註> 事項如下 . 冷軋注意事項: 需注意板形儘可能不要有邊波(可允許有中波) 比照森鉅無邊波訂單生產標準 (RMK-E_CHIN) . 【邊緣品質】此為烤漆背面25μ訂單，請加強檢視鋼捲：邊緣殘剪、側緣鋅渣或毛邊，因為會導致烤漆背面漆轉印正面 (RMK00126) | 訂單:2509DFD020/001 CG1 <生產備註> 事項如下 . 9.2.若背面無影響塗裝品質之缺陷請品檢註明 「烤漆請背烤」並且開立品質資訊聯絡單通知烤漆線。 (RMK-E_CHIN) . 9.1.因高鍍層正面鋅花結晶比較明顯導致下製程烤漆塗裝容易起泡，故請生產時注意背面品質 (RMK-E_CHIN) . 8. Nozzle檔板請調整至板邊2~3mm(以防止鼓起)，板邊不允許鋅渣，若有需磨除後才可放行到下製程。 (RMK-E_CHIN) . 7. 出口捲取請以stagger捲取(Mode 2)；若鋼捲有嚴重鼓起請出口分切，收捲時請加鋼套桶(S)，注意儘量控制不要有內圈突出。 (RMK-E_CHIN) . 6. SKP Rolling Force設定：需260噸以上。 (RMK-E_CHIN) . 5. 鍍層量管制：雙面3點平均鍍層量管理值255~280g/㎡，單點鍍層量要85%以上(不可低於215g/㎡)，中央與邊緣之鍍層量差異盡可能控制小。 (RMK-E_CHIN) . 4. 鋅槽液位：產線需提早將Pot液位做滿，且生產時投入大塊的55% AL Cake(約6~7塊Cake可產出9~10顆的母鋼捲約34,000米)。 (RMK-E_CHIN) . 3. 為避免鍍後鼓起，線速度請維持160mpm以上，生產中如有需調整請知會鍍鋅廠相關長官。 (RMK-E_CHIN) . 2. 板形要求與邊緣品質管制：同烤漆底材之外觀要求，依TSD放行標準。 (RMK-E_CHIN) . 1. 高鍍層FH訂單使用SAE1008料，RTF板溫設定480～500℃ (490±10℃). (RMK-E_CHIN) . 【邊緣品質】此為烤漆背面25μ訂單，請加強檢視鋼捲：邊緣殘剪、側緣鋅渣或毛邊，因為會導致烤漆背面漆轉印正面 (RMK00126) . 本單於烤漆正背面都塗裝正面漆，因此鍍鋅請管制背面表面品質比照正面 (RMK00363) . 單張排程 ≦3顆母鋼時 , 線速度請作 170mpm , 大於3顆時(含下張排程加總) 可依 POT 熔解狀況降速 (RMK00498) . 因成形性需求故鍍層量有上限管制，排程變換前後一顆分切請U3暫留，待產線確認鍍層量後再行處置。 (RMK00532) . 鍍層 AZ150 (含) 以上 , 鋅花等級 C~E 目標D，避免鋅花晶界明顯後續造成烤漆點狀未塗漆。 (RMK00565) . 【特殊處理鋼捲】出口請加鋼套桶(S)，收捲時請避免鋼套桶突出，以利後續熱處理製程作業。 (RMK00601) | 訂單:2509DFD020/001 CG2 <生產備註> 事項如下 . 9.2.若背面無影響塗裝品質之缺陷請品檢註明 「烤漆請背烤」並且開立品質資訊聯絡單通知烤漆線。 (RMK-E_CHIN) . 9.1.因高鍍層正面鋅花結晶比較明顯導致下製程烤漆塗裝容易起泡，故請生產時注意背面品質 (RMK-E_CHIN) . 8. Nozzle檔板請調整至板邊2~3mm(以防止鼓起)，板邊不允許鋅渣，若有需磨除後才可放行到下製程。 (RMK-E_CHIN) . 7. 出口捲取請以stagger捲取(Mode 2)；若鋼捲有嚴重鼓起請出口分切，收捲時請加鋼套桶(S)，注意儘量控制不要有內圈突出。 (RMK-E_CHIN) . 6. SKP Rolling Force設定：需260噸以上。 (RMK-E_CHIN) . 5. 鍍層量管制：雙面3點平均鍍層量管理值255~280g/㎡，單點鍍層量要85%以上(不可低於215g/㎡)，中央與邊緣之鍍層量差異盡可能控制小。 (RMK-E_CHIN) . 4. 鋅槽液位：產線需提早將Pot液位做滿，且生產時投入大塊的55% AL Cake(約6~7塊Cake可產出9~10顆的母鋼捲約34,000米)。 (RMK-E_CHIN) . 3. 為避免鍍後鼓起，線速度請維持160mpm以上，生產中如有需調整請知會鍍鋅廠相關長官。 (RMK-E_CHIN) . 2. 板形要求與邊緣品質管制：同烤漆底材之外觀要求，依TSD放行標準。 (RMK-E_CHIN) . 1. 高鍍層FH訂單使用SAE1008料，RTF板溫設定480～500℃ (490±10℃). (RMK-E_CHIN) . 【邊緣品質】此為烤漆背面25μ訂單，請加強檢視鋼捲：邊緣殘剪、側緣鋅渣或毛邊，因為會導致烤漆背面漆轉印正面 (RMK00126) . 本單於烤漆正背面都塗裝正面漆，因此鍍鋅請管制背面表面品質比照正面 (RMK00363) . 單張排程 ≦3顆母鋼時 , 線速度請作 170mpm , 大於3顆時(含下張排程加總) 可依 POT 熔解狀況降速 (RMK00498) . 因成形性需求故鍍層量有上限管制，排程變換前後一顆分切請U3暫留，待產線確認鍍層量後再行處置。 (RMK00532) . CG2:鍍層 AZ200 (含) 以上 , 鋅花等級 C~E 目標D，SKP R/F 目標270噸 (RMK00538) . CG2:SKP R/F 有異常狀況時最低可降至 230 噸 ,避免鋅花晶界明顯後續造成烤漆點狀未塗漆。 (RMK00538) . 鍍層 AZ150 (含) 以上 , 鋅花等級 C~E 目標D，避免鋅花晶界明顯後續造成烤漆點狀未塗漆。 (RMK00565) . 【特殊處理鋼捲】出口請加鋼套桶(S)，收捲時請避免鋼套桶突出，以利後續熱處理製程作業。 (RMK00601) | 訂單:2509DFD020/001 CC1 <生產備註> 事項如下 . 【第二PASS單位長度】160~175 M/T (RMK-E_CHIN) . 【第一PASS單位長度】165～180 M/T (RMK-E_CHIN) . 9. 請貼 “禁止疊放”標籤。 (RMK-E_CHIN) . 8. 出口品檢項目：同PVDF屋頂浪板放行標準，TC值記錄但不管制。板形與邊緣管制同屋頂浪板。 (RMK-E_CHIN) . 7. 出口分切以stagger交錯捲姿捲取，若有缺陷要到RCL內外切時，請品檢務必要在重處理單上註明需要stagger捲取，並通知RCL注意。 (RMK-E_CHIN) . 6. 背面漆避免噴字機拖痕。 (RMK-E_CHIN) . 5. 台塑工程案會驗分層膜厚，塗佈量管制(正面、背面):請依照R&D發行之 "台塑案-高膜厚 Pass組合及塗佈量管制2.0版-20200616"作管制。 (RMK-E_CHIN) . 4.2.面漆測試前30分鐘進行攪拌與調黏，黏度先調整一桶, 待30米測試OK後再調整其餘塗料黏度，面漆使用125um濾芯。 (RMK-E_CHIN) . 4.1. 高鍍層高膜厚，正面底漆(1PU304)採wet on wet塗裝。 (RMK-E_CHIN) . 3.線速度設定30mpm，前處理使用表調. (RMK-E_CHIN) . 2. 鋼捲原則上請背烤(請注意上製程之品質資訊聯絡單的內容). (RMK-E_CHIN) . 1.2.第2Pass正面塗裝PVDF(FW6104)20μ + Clear(FE1104)15μ / 背面塗裝PVDF (FY4204)40μ (RMK-E_CHIN) . 1.1.第1Pass正面塗裝Primer (1PU304)35μ /背面塗裝Primer (1PU304)15μ (RMK-E_CHIN) . 1. 2pass生產: (RMK-E_CHIN) . 【修補漆】郁潔曰：修補漆*1 (RMK-E_CHIN) . 【邊緣品質】此為烤漆背面25μ訂單，請加強檢視鋼捲：邊緣殘剪、側緣鋅渣或毛邊，因為會導致烤漆背面漆轉印正面 (RMK00126) . 1.本單若塗裝背面漆一律改為REVERSE COATING 例外訂單如下敘述 (RMK00163) . 2.例外訂單為R字頭超低光澤與PVDF (＞25μ)，背面漆可改 NATURE COATING，但搭配底漆避免遮蓋性不佳 (RMK00163) . 【PMT】本單面漆為"PVDF"，經會議決議需量測板溫並記錄之。每一張排程需量測一次否則追究責任 (RMK00503) . 【抽氣量】白色系在CC1生產時,FINISH抽氣量請設定250,如生產中發生色差b值異常升高,請股長再加大抽氣量因應 (RMK00560) | 訂單:2509DFD020/001 CC2 <生產備註> 事項如下 . 【第二PASS單位長度】160~175 M/T (RMK-E_CHIN) . 【第一PASS單位長度】165～180 M/T (RMK-E_CHIN) . 9. 請貼 “禁止疊放”標籤。 (RMK-E_CHIN) . 8. 出口品檢項目：同PVDF屋頂浪板放行標準，TC值記錄但不管制。板形與邊緣管制同屋頂浪板。 (RMK-E_CHIN) . 7. 出口分切以stagger交錯捲姿捲取，若有缺陷要到RCL內外切時，請品檢務必要在重處理單上註明需要stagger捲取，並通知RCL注意。 (RMK-E_CHIN) . 6. 背面漆避免噴字機拖痕。 (RMK-E_CHIN) . 5. 台塑工程案會驗分層膜厚，塗佈量管制(正面、背面):請依照R&D發行之 "台塑案-高膜厚 Pass組合及塗佈量管制2.0版-20200616"作管制。 (RMK-E_CHIN) . 4.2.面漆測試前30分鐘進行攪拌與調黏，黏度先調整一桶, 待30米測試OK後再調整其餘塗料黏度，面漆使用125um濾芯。 (RMK-E_CHIN) . 4.1. 高鍍層高膜厚，正面底漆(1PU304)採wet on wet塗裝。 (RMK-E_CHIN) . 3.線速度設定30mpm，前處理使用表調. (RMK-E_CHIN) . 2. 鋼捲原則上請背烤(請注意上製程之品質資訊聯絡單的內容). (RMK-E_CHIN) . 1.2.第2Pass正面塗裝PVDF(FW6104)20μ + Clear(FE1104)15μ / 背面塗裝PVDF (FY4204)40μ (RMK-E_CHIN) . 1.1.第1Pass正面塗裝Primer (1PU304)35μ /背面塗裝Primer (1PU304)15μ (RMK-E_CHIN) . 1. 2pass生產: (RMK-E_CHIN) . 【修補漆】郁潔曰：修補漆*1 (RMK-E_CHIN) . 【邊緣品質】此為烤漆背面25μ訂單，請加強檢視鋼捲：邊緣殘剪、側緣鋅渣或毛邊，因為會導致烤漆背面漆轉印正面 (RMK00126) . 1.本單若塗裝背面漆一律改為REVERSE COATING 例外訂單如下敘述 (RMK00163) . 2.例外訂單為R字頭超低光澤與PVDF (＞25μ)，背面漆可改 NATURE COATING，但搭配底漆避免遮蓋性不佳 (RMK00163) . 【PMT】本單面漆為"PVDF"，經會議決議需量測板溫並記錄之。每一張排程需量測一次否則追究責任 (RMK00503) . 【抽氣量】白色系在CC1生產時,FINISH抽氣量請設定250,如生產中發生色差b值異常升高,請股長再加大抽氣量因應 (RMK00560) | 訂單:2509DFD020/001 RCL 無 <生產備註> 事項 | 訂單:2509DFD020/001 CCPK 無 <生產備註> 事項 | 訂單:2509DFD020/001 CGQC <品檢備註> 事項如下 . 【邊緣品質】此為烤漆背面25μ訂單，請加強檢視鋼捲：邊緣殘剪、側緣鋅渣或毛邊，因為會導致烤漆背面漆轉印正面 (RMK00126) . 本單於烤漆正背面都塗裝正面漆，因此鍍鋅請管制背面表面品質比照正面 (RMK00363) . CG2:鍍層 AZ200 (含) 以上 , 鋅花等級 C~E 目標D，SKP R/F 目標270噸 (RMK00538) . CG2:SKP R/F 有異常狀況時最低可降至 230 噸 ,避免鋅花晶界明顯後續造成烤漆點狀未塗漆。 (RMK00538) . 鍍層 AZ150 (含) 以上 , 鋅花等級 C~E 目標D，避免鋅花晶界明顯後續造成烤漆點狀未塗漆。 (RMK00565) . 【特殊處理鋼捲】出口請加鋼套桶(S)，收捲時請避免鋼套桶突出，以利後續熱處理製程作業。 (RMK00601) | 訂單:2509DFD020/001 CCQC <品檢備註> 事項如下 . 【邊緣品質】此為烤漆背面25μ訂單，請加強檢視鋼捲：邊緣殘剪、側緣鋅渣或毛邊，因為會導致烤漆背面漆轉印正面 (RMK00126) . 1.本單若塗裝背面漆一律改為REVERSE COATING 例外訂單如下敘述 (RMK00163) . 2.例外訂單為R字頭超低光澤與PVDF (＞25μ)，背面漆可改 NATURE COATING，但搭配底漆避免遮蓋性不佳 (RMK00163) . 【PMT】本單面漆為"PVDF"，經會議決議需量測板溫並記錄之。每一張排程需量測一次否則追究責任 (RMK00503) | 訂單:2509DFD020/001 TOL 無 <生產備註> 事項 | 【修補漆】郁潔曰：修補漆*1^^/CC1/CC2/ <<.E_CHIN 2025/09/03 16:22.>> 冷軋注意事項: 需注意板形儘可能不要有邊波(可允許有中波) 比照森鉅無邊波訂單生產標準^^/CR1/CR2/ <<.E_CHIN 2025/09/03 16:25.>> 1. 高鍍層FH訂單使用SAE1008料，RTF板溫設定480～500℃ (490±10℃).^^/CG1/CG2/ <<.E_CHIN 2025/09/03 16:26.>> 2. 板形要求與邊緣品質管制：同烤漆底材之外觀要求，依TSD放行標準。^^/CG1/CG2/ <<.E_CHIN 2025/09/03 16:26.>> 3. 為避免鍍後鼓起，線速度請維持160mpm以上，生產中如有需調整請知會鍍鋅廠相關長官。^^/CG1/CG2/ <<.E_CHIN 2025/09/03 16:26.>> 4. 鋅槽液位：產線需提早將Pot液位做滿，且生產時投入大塊的55% AL Cake(約6~7塊Cake可產出9~10顆的母鋼捲約34,000米)。^^/CG1/CG2/ <<.E_CHIN 2025/09/03 16:26.>> 5. 鍍層量管制：雙面3點平均鍍層量管理值255~280g/㎡，單點鍍層量要85%以上(不可低於215g/㎡)，中央與邊緣之鍍層量差異盡可能控制小。^^/CG1/CG2/ <<.E_CHIN 2025/09/03 16:27.>> 6. SKP Rolling Force設定：需260噸以上。^^/CG1/CG2/ <<.E_CHIN 2025/09/03 16:27.>> 7. 出口捲取請以stagger捲取(Mode 2)；若鋼捲有嚴重鼓起請出口分切，收捲時請加鋼套桶(S)，注意儘量控制不要有內圈突出。^^/CG1/CG2/ <<.E_CHIN 2025/09/03 16:27.>> 8. Nozzle檔板請調整至板邊2~3mm(以防止鼓起)，板邊不允許鋅渣，若有需磨除後才可放行到下製程。^^/CG1/CG2/ <<.E_CHIN 2025/09/03 16:28.>> 9.1.因高鍍層正面鋅花結晶比較明顯導致下製程烤漆塗裝容易起泡，故請生產時注意背面品質^^/CG1/CG2/ <<.E_CHIN 2025/09/03 16:28.>> 9.2.若背面無影響塗裝品質之缺陷請品檢註明 「烤漆請背烤」並且開立品質資訊聯絡單通知烤漆線。^^/CG1/CG2/ <<.E_CHIN 2025/09/03 16:28.>> 1. 2pass生產:^^/CC1/CC2/ <<.E_CHIN 2025/09/03 16:28.>> 1.1.第1Pass正面塗裝Primer (1PU304)35μ /背面塗裝Primer (1PU304)15μ^^/CC1/CC2/ <<.E_CHIN 2025/09/03 16:29.>> 1.2.第2Pass正面塗裝PVDF(FW6104)20μ + Clear(FE1104)15μ / 背面塗裝PVDF (FY4204)40μ^^/CC1/CC2/ <<.E_CHIN 2025/09/03 16:30.>> 2. 鋼捲原則上請背烤(請注意上製程之品質資訊聯絡單的內容).^^/CC1/CC2/ <<.E_CHIN 2025/09/03 16:30.>> 3.線速度設定30mpm，前處理使用表調.^^/CC1/CC2/ <<.E_CHIN 2025/09/03 16:30.>> 4.1. 高鍍層高膜厚，正面底漆(1PU304)採wet on wet塗裝。^^/CC1/CC2/ <<.E_CHIN 2025/09/03 16:31.>> 4.2.面漆測試前30分鐘進行攪拌與調黏，黏度先調整一桶, 待30米測試OK後再調整其餘塗料黏度，面漆使用125um濾芯。^^/CC1/CC2/ <<.E_CHIN 2025/09/03 16:31.>> 5. 台塑工程案會驗分層膜厚，塗佈量管制(正面、背面):請依照R&D發行之 "台塑案-高膜厚 Pass組合及塗佈量管制2.0版-20200616"作管制。^^/CC1/CC2/ <<.E_CHIN 2025/09/03 16:32.>> 6. 背面漆避免噴字機拖痕。^^/CC1/CC2/ <<.E_CHIN 2025/09/03 16:32.>> 7. 出口分切以stagger交錯捲姿捲取，若有缺陷要到RCL內外切時，請品檢務必要在重處理單上註明需要stagger捲取，並通知RCL注意。^^/CC1/CC2/ <<.E_CHIN 2025/09/03 16:32.>> 8. 出口品檢項目：同PVDF屋頂浪板放行標準，TC值記錄但不管制。板形與邊緣管制同屋頂浪板。^^/CC1/CC2/ <<.E_CHIN 2025/09/03 16:33.>> 9. 請貼 “禁止疊放”標籤。^^/CC1/CC2/MKT/ <<.E_CHIN 2025/09/03 16:33.>> 【第一PASS單位長度】165～180 M/T^^/CC1/CC2/ <<.E_CHIN 2025/09/03 16:39.>> 【第二PASS單位長度】160~175 M/T^^/CC1/CC2/^^ <<.E_CHIN 2025/09/03 16:40.>> | 訂單 2509DFD020/001 修改記錄如下: 20250902 13:12:57 (22030) 退火碼: >> H2, 用途碼: >> CHA081, 背面標示: >> C154, 訂單背面顏色(五碼): >> FY420, 背面漆膜厚: >> 45MIN, 背面漆塗漆型式幾塗幾烤: >> 2, 鉻酸鹽: >> Z, 訂單厚度: >> 0.6, 訂單重: >> 30, 重量容許率(下限): >> 10, 重量容許率(上限): >> 10, 訂單寬度: >> 1219, 鍍製方式: >> AC, 鋼捲內徑: >> 508, 鋼捲下限重: >> 3, 鋼捲上限重: >> 5, 壓花條件碼: >> -, 表面花紋: >> R, GL鋅花要求下限: >> -, GL鋅花要求上限: >> -, 綠色識別碼: >> -, 印刷輥號: >> -, 產品代碼: >> PPGL, 皮膜碼: >> -, 單位別: >> M, 油品種類: >> Z, 塗油量: >> Z, 包裝代碼: >> D2 , 保護膜碼: >> -, 客戶試片取樣型式: >> -, 調質碼: >> S, 套筒碼: >> P , 規格: >> A792MSSGR550, 製造標準: >> ASTM, 表面處理劑種類: >> Z, 表面處理劑塗佈量: >> Z, 伸長率測試: >> N, 硬度測試碼: >> N, 抗拉強度測試: >> N, 降伏強度測試: >> N, 厚度變異: >> 5.6, 訂單正面顏色(五碼): >> FW61V, 正面漆膜厚: >> 60MIN, 正面漆塗漆型式幾塗幾烤: >> 2, 修邊碼: >> Y, 重量碼: >> AW, 鋼捲捲向: >> I, 鍍層碼: >> AZM250, | G:厚度偏厚 | [訂單訊息通知] 2025/09/03 上午 10:09:55 *** (洪萱茹 >> 通知 >> Seren Lin, Winnie Chang, Emily Hong, XinYi Wu, Edwy Chin, YuLung Kung, B.S. Wan, Y.L. Liu, Julian Liu, Sony Su, YunTung Li) 訊息 : 此訂單有指定鋼捲2顆，第一顆：鋼號C3136003 23.010MT 第二顆：C2719101 22.080MT ，麻煩請留意，謝謝。
PPGL | 2509DFD021/001 |  | 1. 部分大陸料含B元素超過CNS規範管制，故請原料CNS規範之訂單不要配大陸料 (OFP00684)-{.不符.} | 1. 訂單若有厚度變異，冷軋厚度公差比照烤漆計算公式 , 但最小為 1/2 公差做設定 (OFP00254)-{.不符.} 2. "偏薄要求訂單" 鍍後厚度減 鍍後厚度下限需大於 0.02 MM,以免發生厚度不足狀況 (OFP00369)-{.不符.} 3. 部分大陸料含B元素超過CNS規範管制，故請原料CNS規範之訂單不要配大陸料 (OFP00684)-{.不符.} | 訂單:2509DFD021/001 CPL <生產備註> 事項如下 . 除HGI/ HGL 訂單邊緣不噴油. 其餘皆側緣噴油 (RMK00285) | 訂單:2509DFD021/001 CR1 <生產備註> 事項如下 . 完軋寬度超出管制值上限≦2mm時,冷軋繼續生產並填寫品質異常通報單給鍍鋅線,以便調整張力與板溫 (RMK00278) | 訂單:2509DFD021/001 CR2 <生產備註> 事項如下 . 完軋寬度超出管制值上限≦2mm時,冷軋繼續生產並填寫品質異常通報單給鍍鋅線,以便調整張力與板溫 (RMK00278) | 訂單:2509DFD021/001 CG1 <生產備註> 事項如下 . 平板類,鍍鋅生產時SKIN PASS & T/L 請依據鍍鋅標準規定生產 (RMK00100) . 鍍鋅表面不可有鋅痕、壓痕、凹陷、及刮傷 、應變痕等。 (RMK00100) . 出口鋼捲盤捲後目視不允許有鼓起. (RMK00100) | 訂單:2509DFD021/001 CG2 <生產備註> 事項如下 . 平板類,鍍鋅生產時SKIN PASS & T/L 請依據鍍鋅標準規定生產 (RMK00100) . 鍍鋅表面不可有鋅痕、壓痕、凹陷、及刮傷 、應變痕等。 (RMK00100) . 出口鋼捲盤捲後目視不允許有鼓起. (RMK00100) | 訂單:2509DFD021/001 CC1 <生產備註> 事項如下 . 1.本單若塗裝背面漆一律改為REVERSE COATING 例外訂單如下敘述 (RMK00163) . 2.例外訂單為R字頭超低光澤與PVDF (＞25μ)，背面漆可改 NATURE COATING，但搭配底漆避免遮蓋性不佳 (RMK00163) . ★品檢注意！JIS&CNS 訂單必須每滿50噸一定要再做一次TEST (RMK00259) . 【抽氣量】白色系在CC1生產時,FINISH抽氣量請設定250,如生產中發生色差b值異常升高,請股長再加大抽氣量因應 (RMK00560) | 訂單:2509DFD021/001 CC2 <生產備註> 事項如下 . 1.本單若塗裝背面漆一律改為REVERSE COATING 例外訂單如下敘述 (RMK00163) . 2.例外訂單為R字頭超低光澤與PVDF (＞25μ)，背面漆可改 NATURE COATING，但搭配底漆避免遮蓋性不佳 (RMK00163) . ★品檢注意！JIS&CNS 訂單必須每滿50噸一定要再做一次TEST (RMK00259) . 【抽氣量】白色系在CC1生產時,FINISH抽氣量請設定250,如生產中發生色差b值異常升高,請股長再加大抽氣量因應 (RMK00560) | 訂單:2509DFD021/001 RCL 無 <生產備註> 事項 | 訂單:2509DFD021/001 CCPK 無 <生產備註> 事項 | 訂單:2509DFD021/001 CGQC 無 <品檢備註> 事項 | 訂單:2509DFD021/001 CCQC <品檢備註> 事項如下 . 1.本單若塗裝背面漆一律改為REVERSE COATING 例外訂單如下敘述 (RMK00163) . 2.例外訂單為R字頭超低光澤與PVDF (＞25μ)，背面漆可改 NATURE COATING，但搭配底漆避免遮蓋性不佳 (RMK00163) . ★品檢注意！JIS&CNS 訂單必須每滿50噸一定要再做一次TEST (RMK00259) | 訂單:2509DFD021/001 TOL 無 <生產備註> 事項 |  | 訂單 2509DFD021/001 修改記錄如下: 20250827 16:31:39 (24025) 退火碼: >> S1, 用途碼: >> CIA008, 背面標示: >> C814, 訂單背面顏色(五碼): >> BW73Y, 背面漆膜厚: >> 12.5, 背面漆塗漆型式幾塗幾烤: >> 2, 鉻酸鹽: >> Z, 訂單厚度: >> 0.52, 訂單重: >> 27, 重量容許率(下限): >> 10, 重量容許率(上限): >> 10, 訂單寬度: >> 914, 鍍製方式: >> AC, 鋼捲內徑: >> 508, 鋼捲下限重: >> 3, 鋼捲上限重: >> 5, 壓花條件碼: >> -, 表面花紋: >> R, 綠色識別碼: >> -, 印刷輥號: >> -, 產品代碼: >> PPGL, 皮膜碼: >> -, 單位別: >> M, 油品種類: >> Z, 塗油量: >> Z, 包裝代碼: >> D2 , 保護膜碼: >> -, 客戶試片取樣型式: >> -, 調質碼: >> S, 套筒碼: >> R , 規格: >> CGLC400-20, 製造標準: >> CNS, 表面處理劑種類: >> Z, 表面處理劑塗佈量: >> Z, 伸長率測試: >> N, 硬度測試碼: >> N, 抗拉強度測試: >> N, 降伏強度測試: >> N, 厚度變異: >> -1.4, 訂單正面顏色(五碼): >> SW336, 正面漆膜厚: >> 25, 正面漆塗漆型式幾塗幾烤: >> 2, 修邊碼: >> Y, 重量碼: >> AW, 鋼捲捲向: >> I, 鍍層碼: >> AZ150, | H:厚度偏薄
PPGL | 2509DFD021/002 |  | 1. 部分大陸料含B元素超過CNS規範管制，故請原料CNS規範之訂單不要配大陸料 (OFP00684)-{.不符.} | 1. 訂單若有厚度變異，冷軋厚度公差比照烤漆計算公式 , 但最小為 1/2 公差做設定 (OFP00254)-{.不符.} 2. "偏薄要求訂單" 鍍後厚度減 鍍後厚度下限需大於 0.02 MM,以免發生厚度不足狀況 (OFP00369)-{.不符.} 3. 部分大陸料含B元素超過CNS規範管制，故請原料CNS規範之訂單不要配大陸料 (OFP00684)-{.不符.} | 訂單:2509DFD021/002 CPL <生產備註> 事項如下 . 除HGI/ HGL 訂單邊緣不噴油. 其餘皆側緣噴油 (RMK00285) | 訂單:2509DFD021/002 CR1 <生產備註> 事項如下 . 完軋寬度超出管制值上限≦2mm時,冷軋繼續生產並填寫品質異常通報單給鍍鋅線,以便調整張力與板溫 (RMK00278) | 訂單:2509DFD021/002 CR2 <生產備註> 事項如下 . 完軋寬度超出管制值上限≦2mm時,冷軋繼續生產並填寫品質異常通報單給鍍鋅線,以便調整張力與板溫 (RMK00278) | 訂單:2509DFD021/002 CG1 <生產備註> 事項如下 . 平板類,鍍鋅生產時SKIN PASS & T/L 請依據鍍鋅標準規定生產 (RMK00100) . 鍍鋅表面不可有鋅痕、壓痕、凹陷、及刮傷 、應變痕等。 (RMK00100) . 出口鋼捲盤捲後目視不允許有鼓起. (RMK00100) | 訂單:2509DFD021/002 CG2 <生產備註> 事項如下 . 平板類,鍍鋅生產時SKIN PASS & T/L 請依據鍍鋅標準規定生產 (RMK00100) . 鍍鋅表面不可有鋅痕、壓痕、凹陷、及刮傷 、應變痕等。 (RMK00100) . 出口鋼捲盤捲後目視不允許有鼓起. (RMK00100) | 訂單:2509DFD021/002 CC1 <生產備註> 事項如下 . 1.本單若塗裝背面漆一律改為REVERSE COATING 例外訂單如下敘述 (RMK00163) . 2.例外訂單為R字頭超低光澤與PVDF (＞25μ)，背面漆可改 NATURE COATING，但搭配底漆避免遮蓋性不佳 (RMK00163) . ★品檢注意！JIS&CNS 訂單必須每滿50噸一定要再做一次TEST (RMK00259) | 訂單:2509DFD021/002 CC2 <生產備註> 事項如下 . 1.本單若塗裝背面漆一律改為REVERSE COATING 例外訂單如下敘述 (RMK00163) . 2.例外訂單為R字頭超低光澤與PVDF (＞25μ)，背面漆可改 NATURE COATING，但搭配底漆避免遮蓋性不佳 (RMK00163) . ★品檢注意！JIS&CNS 訂單必須每滿50噸一定要再做一次TEST (RMK00259) | 訂單:2509DFD021/002 RCL 無 <生產備註> 事項 | 訂單:2509DFD021/002 CCPK 無 <生產備註> 事項 | 訂單:2509DFD021/002 CGQC 無 <品檢備註> 事項 | 訂單:2509DFD021/002 CCQC <品檢備註> 事項如下 . 1.本單若塗裝背面漆一律改為REVERSE COATING 例外訂單如下敘述 (RMK00163) . 2.例外訂單為R字頭超低光澤與PVDF (＞25μ)，背面漆可改 NATURE COATING，但搭配底漆避免遮蓋性不佳 (RMK00163) . ★品檢注意！JIS&CNS 訂單必須每滿50噸一定要再做一次TEST (RMK00259) | 訂單:2509DFD021/002 TOL 無 <生產備註> 事項 |  | 訂單 2509DFD021/002 修改記錄如下: 20250827 16:31:41 (24025) 退火碼: >> S1, 用途碼: >> CIA008, 背面標示: >> C814, 訂單背面顏色(五碼): >> BW73Y, 背面漆膜厚: >> 12.5, 背面漆塗漆型式幾塗幾烤: >> 2, 鉻酸鹽: >> Z, 訂單厚度: >> 0.52, 訂單重: >> 27, 重量容許率(下限): >> 10, 重量容許率(上限): >> 10, 訂單寬度: >> 914, 鍍製方式: >> AC, 鋼捲內徑: >> 508, 鋼捲下限重: >> 3, 鋼捲上限重: >> 5, 壓花條件碼: >> -, 表面花紋: >> R, 綠色識別碼: >> -, 印刷輥號: >> -, 產品代碼: >> PPGL, 皮膜碼: >> -, 單位別: >> M, 油品種類: >> Z, 塗油量: >> Z, 包裝代碼: >> D2 , 保護膜碼: >> -, 客戶試片取樣型式: >> -, 調質碼: >> S, 套筒碼: >> R , 規格: >> CGLC400-20, 製造標準: >> CNS, 表面處理劑種類: >> Z, 表面處理劑塗佈量: >> Z, 伸長率測試: >> N, 硬度測試碼: >> N, 抗拉強度測試: >> N, 降伏強度測試: >> N, 厚度變異: >> -1.4, 訂單正面顏色(五碼): >> SG680, 正面漆膜厚: >> 25, 正面漆塗漆型式幾塗幾烤: >> 2, 修邊碼: >> Y, 重量碼: >> AW, 鋼捲捲向: >> I, 鍍層碼: >> AZ150, | H:厚度偏薄
PPGI | 2509DFD022/001 | 1. 警語：確認背面光澤若≧70，且CR≦0.38MM之訂單強制使用鋼套筒"S" (OFP00365)-{.不符.} 2. 避免客戶下單用途別與色碼不符 (用途碼:COA034, 正面色碼:1G0612 不符)(OFP00029)-{.不符.} |  | 1. 永泰PPGI國內大宗浪板確認MOVEX鍍鋅後厚度公差AC+-0.1，BC+-0.08 (OFP00223)-{.不符.} 2. 訂單若有厚度變異，冷軋厚度公差比照烤漆計算公式 , 但最小為 1/2 公差做設定 (OFP00254)-{.不符.} 3. 警語：確認背面光澤若≧70，且CR≦0.38MM之訂單強制使用鋼套筒"S" (OFP00365)-{.不符.} 4. 高光新增備註（適用非直立式包裝）：請出口每顆鋼捲貼紅色 " 禁止疊放 " 貼紙，如果有套桶S最多2層 (OFP00366)-{.不符.} 5. "偏薄要求訂單" 鍍後厚度減 鍍後厚度下限需大於 0.02 MM,以免發生厚度不足狀況 (OFP00369)-{.不符.} | 訂單:2509DFD022/001 CPL <生產備註> 事項如下 . 除HGI/ HGL 訂單邊緣不噴油. 其餘皆側緣噴油 (RMK00285) | 訂單:2509DFD022/001 CR1 <生產備註> 事項如下 . 1.PPGI 用途 大宗浪板 (國內) COA034為偏薄設定,由冷軋厚度設定確認 (RMK00213) . 1.1.訂單 AC 鍍鋅厚度公差管制0.52mm ± 0.10 (冷軋厚度設定 0.457mm) (RMK00213) . 1.2.訂單 AC 鍍鋅厚度公差管制0.42mm ± 0.10 (冷軋厚度設定 0.359mm) (RMK00213) . 1.3.訂單 BC 鍍鋅厚度公差管制0.326mm ± 0.08 (冷軋厚度設定 0.305mm) (RMK00213) . 每組工輥生產之第一顆鋼捲, 檢查振動輥痕或砂輪痕 (RMK00307) | 訂單:2509DFD022/001 CR2 <生產備註> 事項如下 . 1.PPGI 用途 大宗浪板 (國內) COA034為偏薄設定,由冷軋厚度設定確認 (RMK00213) . 1.1.訂單 AC 鍍鋅厚度公差管制0.52mm ± 0.10 (冷軋厚度設定 0.457mm) (RMK00213) . 1.2.訂單 AC 鍍鋅厚度公差管制0.42mm ± 0.10 (冷軋厚度設定 0.359mm) (RMK00213) . 1.3.訂單 BC 鍍鋅厚度公差管制0.326mm ± 0.08 (冷軋厚度設定 0.305mm) (RMK00213) . 每組工輥生產之第一顆鋼捲, 檢查振動輥痕或砂輪痕 (RMK00307) | 訂單:2509DFD022/001 CG1 <生產備註> 事項如下 . 1.PPGI 用途 大宗浪板 (國內) COA034為偏薄設定,由冷軋厚度設定確認 (RMK00213) . 1.1.訂單 AC 鍍鋅厚度公差管制0.52mm ± 0.10 (冷軋厚度設定 0.457mm) (RMK00213) . 1.2.訂單 AC 鍍鋅厚度公差管制0.42mm ± 0.10 (冷軋厚度設定 0.359mm) (RMK00213) . 1.3.訂單 BC 鍍鋅厚度公差管制0.326mm ± 0.08 (冷軋厚度設定 0.305mm) (RMK00213) . 1.4.注意SKP+T/L伸長率請控制=1.0~1.5%！因此單已經偏薄設定。但若板形問題需加大伸長率，可繼續生產事後再請回報TED (RMK00213) | 訂單:2509DFD022/001 CG2 <生產備註> 事項如下 . 1.PPGI 用途 大宗浪板 (國內) COA034為偏薄設定,由冷軋厚度設定確認 (RMK00213) . 1.1.訂單 AC 鍍鋅厚度公差管制0.52mm ± 0.10 (冷軋厚度設定 0.457mm) (RMK00213) . 1.2.訂單 AC 鍍鋅厚度公差管制0.42mm ± 0.10 (冷軋厚度設定 0.359mm) (RMK00213) . 1.3.訂單 BC 鍍鋅厚度公差管制0.326mm ± 0.08 (冷軋厚度設定 0.305mm) (RMK00213) . 1.4.注意SKP+T/L伸長率請控制=1.0~1.5%！因此單已經偏薄設定。但若板形問題需加大伸長率，可繼續生產事後再請回報TED (RMK00213) | 訂單:2509DFD022/001 CC1 <生產備註> 事項如下 . 【疊放】出口每顆鋼捲貼紅色 " 禁止疊放 " 貼紙，如果有套桶S最多2層 (RMK-E_CHIN) . 此色為高光澤主操請注意捲起張力的提高查表 (RMK00122) . 1.本單若塗裝背面漆一律改為REVERSE COATING 例外訂單如下敘述 (RMK00163) . 2.例外訂單為R字頭超低光澤與PVDF (＞25μ)，背面漆可改 NATURE COATING，但搭配底漆避免遮蓋性不佳 (RMK00163) . 1.PPGI 用途 大宗浪板 (國內) COA034為偏薄設定,由冷軋厚度設定確認 (RMK00213) . 1.1.訂單 AC 鍍鋅厚度公差管制0.52mm ± 0.10 (冷軋厚度設定 0.457mm) (RMK00213) . 1.2.訂單 AC 鍍鋅厚度公差管制0.42mm ± 0.10 (冷軋厚度設定 0.359mm) (RMK00213) . 1.3.訂單 BC 鍍鋅厚度公差管制0.326mm ± 0.08 (冷軋厚度設定 0.305mm) (RMK00213) | 訂單:2509DFD022/001 CC2 <生產備註> 事項如下 . 【疊放】出口每顆鋼捲貼紅色 " 禁止疊放 " 貼紙，如果有套桶S最多2層 (RMK-E_CHIN) . 此色為高光澤主操請注意捲起張力的提高查表 (RMK00122) . 1.本單若塗裝背面漆一律改為REVERSE COATING 例外訂單如下敘述 (RMK00163) . 2.例外訂單為R字頭超低光澤與PVDF (＞25μ)，背面漆可改 NATURE COATING，但搭配底漆避免遮蓋性不佳 (RMK00163) . 20120627晨會決議 CC2生產 PPGI 時請使用表調 (RMK00191) . 1.PPGI 用途 大宗浪板 (國內) COA034為偏薄設定,由冷軋厚度設定確認 (RMK00213) . 1.1.訂單 AC 鍍鋅厚度公差管制0.52mm ± 0.10 (冷軋厚度設定 0.457mm) (RMK00213) . 1.2.訂單 AC 鍍鋅厚度公差管制0.42mm ± 0.10 (冷軋厚度設定 0.359mm) (RMK00213) . 1.3.訂單 BC 鍍鋅厚度公差管制0.326mm ± 0.08 (冷軋厚度設定 0.305mm) (RMK00213) | 訂單:2509DFD022/001 RCL 無 <生產備註> 事項 | 訂單:2509DFD022/001 CCPK 無 <生產備註> 事項 | 訂單:2509DFD022/001 CGQC 無 <品檢備註> 事項 | 訂單:2509DFD022/001 CCQC <品檢備註> 事項如下 . 1.本單若塗裝背面漆一律改為REVERSE COATING 例外訂單如下敘述 (RMK00163) . 2.例外訂單為R字頭超低光澤與PVDF (＞25μ)，背面漆可改 NATURE COATING，但搭配底漆避免遮蓋性不佳 (RMK00163) | 訂單:2509DFD022/001 TOL 無 <生產備註> 事項 | 【疊放】出口每顆鋼捲貼紅色 " 禁止疊放 " 貼紙，如果有套桶S最多2層^^/CC1/CC2/ <<.E_CHIN 2025/08/28 10:07.>> | 訂單 2509DFD022/001 修改記錄如下: 20250827 16:50:41 (25028) 退火碼: >> S1, 用途碼: >> COA034, 背面標示: >> C062, 訂單背面顏色(五碼): >> BW741, 背面漆膜厚: >> NOM, 背面漆塗漆型式幾塗幾烤: >> 1, 鉻酸鹽: >> Z, 訂單厚度: >> 0.42, 訂單重: >> 40, 重量容許率(下限): >> 10, 重量容許率(上限): >> 10, 訂單寬度: >> 914, 鍍製方式: >> AC, 鋼捲內徑: >> 508, 鋼捲下限重: >> 3, 鋼捲上限重: >> 5, 壓花條件碼: >> -, 表面花紋: >> Z, GL鋅花要求下限: >> -, GL鋅花要求上限: >> -, 綠色識別碼: >> -, 印刷輥號: >> -, 產品代碼: >> PPGI, 皮膜碼: >> -, 單位別: >> M, 油品種類: >> Z, 塗油量: >> Z, 包裝代碼: >> D4 , 保護膜碼: >> -, 客戶試片取樣型式: >> -, 調質碼: >> S, 套筒碼: >> N , 規格: >> CGCC-10, 製造標準: >> SYSCO, 表面處理劑種類: >> Z, 表面處理劑塗佈量: >> Z, 伸長率測試: >> N, 硬度測試碼: >> N, 抗拉強度測試: >> N, 降伏強度測試: >> N, 厚度變異: >> -9.8, 訂單正面顏色(五碼): >> 1G061, 正面漆膜厚: >> NOM, 正面漆塗漆型式幾塗幾烤: >> 2, 修邊碼: >> Y, 重量碼: >> AW, 鋼捲捲向: >> I, 鍍層碼: >> Z12, 20250828 10:52:56 (25028) 厚度變異: -9.8 >> -11.6, | H:厚度偏薄 | [訂單訊息通知] 2025/08/28 上午 10:08:24 *** (秦大維 >> 通知 >> HanYu Chen) 訊息 : COA034 大宗浪板 0.42 厚度變異是 -11.6％，本單下 -9.8％
PPGI | 2509DFD022/002 | 1. 避免客戶下單用途別與色碼不符 (用途碼:COA034, 正面色碼:1G0612 不符)(OFP00029)-{.不符.} |  | 1. 永泰PPGI國內大宗浪板確認MOVEX鍍鋅後厚度公差AC+-0.1，BC+-0.08 (OFP00223)-{.不符.} 2. 訂單若有厚度變異，冷軋厚度公差比照烤漆計算公式 , 但最小為 1/2 公差做設定 (OFP00254)-{.不符.} 3. 高光新增備註（適用非直立式包裝）：請出口每顆鋼捲貼紅色 " 禁止疊放 " 貼紙，如果有套桶S最多2層 (OFP00366)-{.不符.} 4. "偏薄要求訂單" 鍍後厚度減 鍍後厚度下限需大於 0.02 MM,以免發生厚度不足狀況 (OFP00369)-{.不符.} | 訂單:2509DFD022/002 CPL <生產備註> 事項如下 . 除HGI/ HGL 訂單邊緣不噴油. 其餘皆側緣噴油 (RMK00285) | 訂單:2509DFD022/002 CR1 <生產備註> 事項如下 . 1.PPGI 用途 大宗浪板 (國內) COA034為偏薄設定,由冷軋厚度設定確認 (RMK00213) . 1.1.訂單 AC 鍍鋅厚度公差管制0.52mm ± 0.10 (冷軋厚度設定 0.457mm) (RMK00213) . 1.2.訂單 AC 鍍鋅厚度公差管制0.42mm ± 0.10 (冷軋厚度設定 0.359mm) (RMK00213) . 1.3.訂單 BC 鍍鋅厚度公差管制0.326mm ± 0.08 (冷軋厚度設定 0.305mm) (RMK00213) . 每組工輥生產之第一顆鋼捲, 檢查振動輥痕或砂輪痕 (RMK00307) | 訂單:2509DFD022/002 CR2 <生產備註> 事項如下 . 1.PPGI 用途 大宗浪板 (國內) COA034為偏薄設定,由冷軋厚度設定確認 (RMK00213) . 1.1.訂單 AC 鍍鋅厚度公差管制0.52mm ± 0.10 (冷軋厚度設定 0.457mm) (RMK00213) . 1.2.訂單 AC 鍍鋅厚度公差管制0.42mm ± 0.10 (冷軋厚度設定 0.359mm) (RMK00213) . 1.3.訂單 BC 鍍鋅厚度公差管制0.326mm ± 0.08 (冷軋厚度設定 0.305mm) (RMK00213) . 每組工輥生產之第一顆鋼捲, 檢查振動輥痕或砂輪痕 (RMK00307) | 訂單:2509DFD022/002 CG1 <生產備註> 事項如下 . 1.PPGI 用途 大宗浪板 (國內) COA034為偏薄設定,由冷軋厚度設定確認 (RMK00213) . 1.1.訂單 AC 鍍鋅厚度公差管制0.52mm ± 0.10 (冷軋厚度設定 0.457mm) (RMK00213) . 1.2.訂單 AC 鍍鋅厚度公差管制0.42mm ± 0.10 (冷軋厚度設定 0.359mm) (RMK00213) . 1.3.訂單 BC 鍍鋅厚度公差管制0.326mm ± 0.08 (冷軋厚度設定 0.305mm) (RMK00213) . 1.4.注意SKP+T/L伸長率請控制=1.0~1.5%！因此單已經偏薄設定。但若板形問題需加大伸長率，可繼續生產事後再請回報TED (RMK00213) | 訂單:2509DFD022/002 CG2 <生產備註> 事項如下 . 1.PPGI 用途 大宗浪板 (國內) COA034為偏薄設定,由冷軋厚度設定確認 (RMK00213) . 1.1.訂單 AC 鍍鋅厚度公差管制0.52mm ± 0.10 (冷軋厚度設定 0.457mm) (RMK00213) . 1.2.訂單 AC 鍍鋅厚度公差管制0.42mm ± 0.10 (冷軋厚度設定 0.359mm) (RMK00213) . 1.3.訂單 BC 鍍鋅厚度公差管制0.326mm ± 0.08 (冷軋厚度設定 0.305mm) (RMK00213) . 1.4.注意SKP+T/L伸長率請控制=1.0~1.5%！因此單已經偏薄設定。但若板形問題需加大伸長率，可繼續生產事後再請回報TED (RMK00213) | 訂單:2509DFD022/002 CC1 <生產備註> 事項如下 . 【疊放】出口每顆鋼捲貼紅色 " 禁止疊放 " 貼紙，如果有套桶S最多2層 (RMK-E_CHIN) . 此色為高光澤主操請注意捲起張力的提高查表 (RMK00122) . 1.本單若塗裝背面漆一律改為REVERSE COATING 例外訂單如下敘述 (RMK00163) . 2.例外訂單為R字頭超低光澤與PVDF (＞25μ)，背面漆可改 NATURE COATING，但搭配底漆避免遮蓋性不佳 (RMK00163) . 1.PPGI 用途 大宗浪板 (國內) COA034為偏薄設定,由冷軋厚度設定確認 (RMK00213) . 1.1.訂單 AC 鍍鋅厚度公差管制0.52mm ± 0.10 (冷軋厚度設定 0.457mm) (RMK00213) . 1.2.訂單 AC 鍍鋅厚度公差管制0.42mm ± 0.10 (冷軋厚度設定 0.359mm) (RMK00213) . 1.3.訂單 BC 鍍鋅厚度公差管制0.326mm ± 0.08 (冷軋厚度設定 0.305mm) (RMK00213) | 訂單:2509DFD022/002 CC2 <生產備註> 事項如下 . 【疊放】出口每顆鋼捲貼紅色 " 禁止疊放 " 貼紙，如果有套桶S最多2層 (RMK-E_CHIN) . 此色為高光澤主操請注意捲起張力的提高查表 (RMK00122) . 1.本單若塗裝背面漆一律改為REVERSE COATING 例外訂單如下敘述 (RMK00163) . 2.例外訂單為R字頭超低光澤與PVDF (＞25μ)，背面漆可改 NATURE COATING，但搭配底漆避免遮蓋性不佳 (RMK00163) . 20120627晨會決議 CC2生產 PPGI 時請使用表調 (RMK00191) . 1.PPGI 用途 大宗浪板 (國內) COA034為偏薄設定,由冷軋厚度設定確認 (RMK00213) . 1.1.訂單 AC 鍍鋅厚度公差管制0.52mm ± 0.10 (冷軋厚度設定 0.457mm) (RMK00213) . 1.2.訂單 AC 鍍鋅厚度公差管制0.42mm ± 0.10 (冷軋厚度設定 0.359mm) (RMK00213) . 1.3.訂單 BC 鍍鋅厚度公差管制0.326mm ± 0.08 (冷軋厚度設定 0.305mm) (RMK00213) | 訂單:2509DFD022/002 RCL 無 <生產備註> 事項 | 訂單:2509DFD022/002 CCPK 無 <生產備註> 事項 | 訂單:2509DFD022/002 CGQC 無 <品檢備註> 事項 | 訂單:2509DFD022/002 CCQC <品檢備註> 事項如下 . 1.本單若塗裝背面漆一律改為REVERSE COATING 例外訂單如下敘述 (RMK00163) . 2.例外訂單為R字頭超低光澤與PVDF (＞25μ)，背面漆可改 NATURE COATING，但搭配底漆避免遮蓋性不佳 (RMK00163) | 訂單:2509DFD022/002 TOL 無 <生產備註> 事項 | 【疊放】出口每顆鋼捲貼紅色 " 禁止疊放 " 貼紙，如果有套桶S最多2層^^/CC1/CC2/^^ <<.E_CHIN 2025/08/29 08:42.>> | 訂單 2509DFD022/002 修改記錄如下: 20250827 16:50:43 (25028) 退火碼: >> S1, 用途碼: >> COA034, 背面標示: >> C062, 訂單背面顏色(五碼): >> BW741, 背面漆膜厚: >> NOM, 背面漆塗漆型式幾塗幾烤: >> 1, 鉻酸鹽: >> Z, 訂單厚度: >> 0.52, 訂單重: >> 30, 重量容許率(下限): >> 10, 重量容許率(上限): >> 10, 訂單寬度: >> 914, 鍍製方式: >> AC, 鋼捲內徑: >> 508, 鋼捲下限重: >> 3, 鋼捲上限重: >> 5, 壓花條件碼: >> -, 表面花紋: >> Z, GL鋅花要求下限: >> -, GL鋅花要求上限: >> -, 綠色識別碼: >> -, 印刷輥號: >> -, 產品代碼: >> PPGI, 皮膜碼: >> -, 單位別: >> M, 油品種類: >> Z, 塗油量: >> Z, 包裝代碼: >> D4 , 保護膜碼: >> -, 客戶試片取樣型式: >> -, 調質碼: >> S, 套筒碼: >> N , 規格: >> CGCC-10, 製造標準: >> SYSCO, 表面處理劑種類: >> Z, 表面處理劑塗佈量: >> Z, 伸長率測試: >> N, 硬度測試碼: >> N, 抗拉強度測試: >> N, 降伏強度測試: >> N, 厚度變異: >> -11.6, 訂單正面顏色(五碼): >> 1G061, 正面漆膜厚: >> NOM, 正面漆塗漆型式幾塗幾烤: >> 2, 修邊碼: >> Y, 重量碼: >> AW, 鋼捲捲向: >> I, 鍍層碼: >> Z12, 20250828 10:52:46 (25028) 厚度變異: -11.6 >> -9.8, | H:厚度偏薄 | [訂單訊息通知] 2025/08/28 上午 10:11:01 *** (秦大維 >> 通知 >> HanYu Chen) 訊息 : COA034 大宗浪板 0.52 厚度變異是 -9.8％，本單下 -11.6％
PPGL | 2509DFD023/001 | 1. 大宗浪板（國內）背標限制使用...C0008 (OFP00551)-{.不符.} 2. 避免客戶下單用途別與色碼不符 (用途碼:COA034, 正面色碼:1C1662 不符)(OFP00029)-{.不符.} |  | 1. 訂單若有厚度變異，冷軋厚度公差比照烤漆計算公式 , 但最小為 1/2 公差做設定 (OFP00254)-{.不符.} 2. "偏薄要求訂單" 鍍後厚度減 鍍後厚度下限需大於 0.02 MM,以免發生厚度不足狀況 (OFP00369)-{.不符.} 3. 大宗浪板（國內）背標限制使用...C0008 (OFP00551)-{.不符.} | 訂單:2509DFD023/001 CPL <生產備註> 事項如下 . 除HGI/ HGL 訂單邊緣不噴油. 其餘皆側緣噴油 (RMK00285) | 訂單:2509DFD023/001 CR1 <生產備註> 事項如下 . 1.PPGL 用途 大宗浪板 (國內) COA034為偏薄設定,由冷軋厚度設定確認 (RMK00513) . 1.1.訂單 AC 鍍鋅厚度公差管制0.52mm ± 0.10 (冷軋厚度設定 0.461mm) (RMK00513) . 1.2.訂單 AC 鍍鋅厚度公差管制0.42mm ± 0.10 (冷軋厚度設定 0.363mm) (RMK00513) | 訂單:2509DFD023/001 CR2 <生產備註> 事項如下 . 1.PPGL 用途 大宗浪板 (國內) COA034為偏薄設定,由冷軋厚度設定確認 (RMK00513) . 1.1.訂單 AC 鍍鋅厚度公差管制0.52mm ± 0.10 (冷軋厚度設定 0.461mm) (RMK00513) . 1.2.訂單 AC 鍍鋅厚度公差管制0.42mm ± 0.10 (冷軋厚度設定 0.363mm) (RMK00513) | 訂單:2509DFD023/001 CG1 <生產備註> 事項如下 . 1.PPGL 用途 大宗浪板 (國內) COA034為偏薄設定,由冷軋厚度設定確認 (RMK00513) . 1.1.訂單 AC 鍍鋅厚度公差管制0.52mm ± 0.10 (冷軋厚度設定 0.461mm) (RMK00513) . 1.2.訂單 AC 鍍鋅厚度公差管制0.42mm ± 0.10 (冷軋厚度設定 0.363mm) (RMK00513) . 1.3.注意SKP+T/L伸長率請控制=1.0~1.5%！因此單已經偏薄設定。但若板形問題需加大伸長率，可繼續生產事後再請回報 (RMK00513) | 訂單:2509DFD023/001 CG2 <生產備註> 事項如下 . 1.PPGL 用途 大宗浪板 (國內) COA034為偏薄設定,由冷軋厚度設定確認 (RMK00513) . 1.1.訂單 AC 鍍鋅厚度公差管制0.52mm ± 0.10 (冷軋厚度設定 0.461mm) (RMK00513) . 1.2.訂單 AC 鍍鋅厚度公差管制0.42mm ± 0.10 (冷軋厚度設定 0.363mm) (RMK00513) . 1.3.注意SKP+T/L伸長率請控制=1.0~1.5%！因此單已經偏薄設定。但若板形問題需加大伸長率，可繼續生產事後再請回報 (RMK00513) | 訂單:2509DFD023/001 CC1 <生產備註> 事項如下 . 1.本單若塗裝背面漆一律改為REVERSE COATING 例外訂單如下敘述 (RMK00163) . 2.例外訂單為R字頭超低光澤與PVDF (＞25μ)，背面漆可改 NATURE COATING，但搭配底漆避免遮蓋性不佳 (RMK00163) . 1.PPGL 用途 大宗浪板 (國內) COA034為偏薄設定,由冷軋厚度設定確認 (RMK00513) . 1.1.訂單 AC 鍍鋅厚度公差管制0.52mm ± 0.10 (冷軋厚度設定 0.461mm) (RMK00513) . 1.2.訂單 AC 鍍鋅厚度公差管制0.42mm ± 0.10 (冷軋厚度設定 0.363mm) (RMK00513) | 訂單:2509DFD023/001 CC2 <生產備註> 事項如下 . 1.本單若塗裝背面漆一律改為REVERSE COATING 例外訂單如下敘述 (RMK00163) . 2.例外訂單為R字頭超低光澤與PVDF (＞25μ)，背面漆可改 NATURE COATING，但搭配底漆避免遮蓋性不佳 (RMK00163) . 1.PPGL 用途 大宗浪板 (國內) COA034為偏薄設定,由冷軋厚度設定確認 (RMK00513) . 1.1.訂單 AC 鍍鋅厚度公差管制0.52mm ± 0.10 (冷軋厚度設定 0.461mm) (RMK00513) . 1.2.訂單 AC 鍍鋅厚度公差管制0.42mm ± 0.10 (冷軋厚度設定 0.363mm) (RMK00513) | 訂單:2509DFD023/001 RCL 無 <生產備註> 事項 | 訂單:2509DFD023/001 CCPK 無 <生產備註> 事項 | 訂單:2509DFD023/001 CGQC <品檢備註> 事項如下 . 1.PPGL 用途 大宗浪板 (國內) COA034為偏薄設定,由冷軋厚度設定確認 (RMK00513) . 1.1.訂單 AC 鍍鋅厚度公差管制0.52mm ± 0.10 (冷軋厚度設定 0.461mm) (RMK00513) . 1.2.訂單 AC 鍍鋅厚度公差管制0.42mm ± 0.10 (冷軋厚度設定 0.363mm) (RMK00513) . 1.3.注意SKP+T/L伸長率請控制=1.0~1.5%！因此單已經偏薄設定。但若板形問題需加大伸長率，可繼續生產事後再請回報 (RMK00513) | 訂單:2509DFD023/001 CCQC <品檢備註> 事項如下 . 1.本單若塗裝背面漆一律改為REVERSE COATING 例外訂單如下敘述 (RMK00163) . 2.例外訂單為R字頭超低光澤與PVDF (＞25μ)，背面漆可改 NATURE COATING，但搭配底漆避免遮蓋性不佳 (RMK00163) . 1.PPGL 用途 大宗浪板 (國內) COA034為偏薄設定,由冷軋厚度設定確認 (RMK00513) . 1.1.訂單 AC 鍍鋅厚度公差管制0.52mm ± 0.10 (冷軋厚度設定 0.461mm) (RMK00513) . 1.2.訂單 AC 鍍鋅厚度公差管制0.42mm ± 0.10 (冷軋厚度設定 0.363mm) (RMK00513) | 訂單:2509DFD023/001 TOL 無 <生產備註> 事項 |  | 訂單 2509DFD023/001 修改記錄如下: 20250827 16:54:08 (25028) 退火碼: >> S1, 用途碼: >> COA034, 背面標示: >> C840, 訂單背面顏色(五碼): >> BW746, 背面漆膜厚: >> NOM, 背面漆塗漆型式幾塗幾烤: >> 1, 鉻酸鹽: >> Z, 訂單厚度: >> 0.42, 訂單重: >> 40, 重量容許率(下限): >> 10, 重量容許率(上限): >> 10, 訂單寬度: >> 914, 鍍製方式: >> AC, 鋼捲內徑: >> 508, 鋼捲下限重: >> 3, 鋼捲上限重: >> 5, 壓花條件碼: >> -, 表面花紋: >> R, 綠色識別碼: >> -, 印刷輥號: >> -, 產品代碼: >> PPGL, 皮膜碼: >> -, 單位別: >> M, 油品種類: >> Z, 塗油量: >> Z, 包裝代碼: >> D4 , 保護膜碼: >> -, 客戶試片取樣型式: >> -, 調質碼: >> S, 套筒碼: >> N , 規格: >> CGLC-10, 製造標準: >> SYSCO, 表面處理劑種類: >> Z, 表面處理劑塗佈量: >> Z, 伸長率測試: >> N, 硬度測試碼: >> N, 抗拉強度測試: >> N, 降伏強度測試: >> N, 厚度變異: >> -8.4, 訂單正面顏色(五碼): >> 1C166, 正面漆膜厚: >> NOM, 正面漆塗漆型式幾塗幾烤: >> 2, 修邊碼: >> Y, 重量碼: >> AW, 鋼捲捲向: >> I, 鍍層碼: >> AZ100, | H:厚度偏薄
PPGL | 2509DFD023/002 | 1. 提醒：訂單厚度＜0.261，若BK 膜厚＞20U必須與TDCC討論。確認OK可不用理會 (OFP00332)-{.不符.} | 1. 部分大陸料含B元素超過CNS規範管制，故請原料CNS規範之訂單不要配大陸料 (OFP00684)-{.不符.} | 1. 訂單若有厚度變異，冷軋厚度公差比照烤漆計算公式 , 但最小為 1/2 公差做設定 (OFP00254)-{.不符.} 2. 提醒：訂單厚度＜0.261，若BK 膜厚＞20U必須與TDCC討論。確認OK可不用理會 (OFP00332)-{.不符.} 3. "偏薄要求訂單" 鍍後厚度減 鍍後厚度下限需大於 0.02 MM,以免發生厚度不足狀況 (OFP00369)-{.不符.} 4. 部分大陸料含B元素超過CNS規範管制，故請原料CNS規範之訂單不要配大陸料 (OFP00684)-{.不符.} 5. 用途別對應選配碼不符 (用途碼:COR004, 選配碼:- 不符)(OFP00030)-{.不符.} | 訂單:2509DFD023/002 CPL <生產備註> 事項如下 . 除HGI/ HGL 訂單邊緣不噴油. 其餘皆側緣噴油 (RMK00285) . CNS AZ50 鍍層相當於 SYSCO AZ050 鍍層 (RMK00294) | 訂單:2509DFD023/002 CR1 <生產備註> 事項如下 . CNS AZ50 鍍層相當於 SYSCO AZ050 鍍層 (RMK00294) | 訂單:2509DFD023/002 CR2 <生產備註> 事項如下 . CNS AZ50 鍍層相當於 SYSCO AZ050 鍍層 (RMK00294) | 訂單:2509DFD023/002 CG1 <生產備註> 事項如下 . CNS AZ50 鍍層相當於 SYSCO AZ050 鍍層 (RMK00294) | 訂單:2509DFD023/002 CG2 <生產備註> 事項如下 . CNS AZ50 鍍層相當於 SYSCO AZ050 鍍層 (RMK00294) | 訂單:2509DFD023/002 CC1 <生產備註> 事項如下 . 若冷軋厚度≦0.3MM,且未加鋼套筒,請出口主操加貼"請勿堆疊"標籤 (RMK00070) . 1.本單若塗裝背面漆一律改為REVERSE COATING 例外訂單如下敘述 (RMK00163) . 2.例外訂單為R字頭超低光澤與PVDF (＞25μ)，背面漆可改 NATURE COATING，但搭配底漆避免遮蓋性不佳 (RMK00163) . ★品檢注意！JIS&CNS 訂單必須每滿50噸一定要再做一次TEST (RMK00259) . ** 正面噴字需管制在距板邊30mm內, 頭板、降速看板及尾板需量測噴字距板邊距離, NG時請暫留。 (RMK00358) . 【品檢】屋頂背板鋼捲缺陷之處理原則如下: (RMK00358) . 【品檢】1.鋼捲中間部份嚴重明顯缺陷(如塗佈不均,浮色,烘烤過度等目視明顯缺陷)一律不允許折讓處理,請先暫留鋼捲,並詳實記錄缺陷. (RMK00358) . 【品檢】2.外圈缺陷一律切除. (RMK00358) . 【品檢】3.內圈缺陷低於10米折讓處理,超過10米送RCL缺陷切除 (RMK00358) . 請參考歷史塗裝條件對應色差值，調整1W0862單一MASS(不含底漆)以不低於標準 85%為底線，以達到△ L 管制±0.5 以內的目標 (RMK00399) . 【抽氣量】白色系在CC1生產時,FINISH抽氣量請設定250,如生產中發生色差b值異常升高,請股長再加大抽氣量因應 (RMK00560) . 【背標正面噴印塗裝黏度】正面噴字之1W0862產品，其1W0862黏度需要45秒↑，避免噴字拖痕 (RMK00628) | 訂單:2509DFD023/002 CC2 <生產備註> 事項如下 . 若冷軋厚度≦0.3MM,且未加鋼套筒,請出口主操加貼"請勿堆疊"標籤 (RMK00070) . 1.本單若塗裝背面漆一律改為REVERSE COATING 例外訂單如下敘述 (RMK00163) . 2.例外訂單為R字頭超低光澤與PVDF (＞25μ)，背面漆可改 NATURE COATING，但搭配底漆避免遮蓋性不佳 (RMK00163) . ★品檢注意！JIS&CNS 訂單必須每滿50噸一定要再做一次TEST (RMK00259) . ** 正面噴字需管制在距板邊30mm內, 頭板、降速看板及尾板需量測噴字距板邊距離, NG時請暫留。 (RMK00358) . 【品檢】屋頂背板鋼捲缺陷之處理原則如下: (RMK00358) . 【品檢】1.鋼捲中間部份嚴重明顯缺陷(如塗佈不均,浮色,烘烤過度等目視明顯缺陷)一律不允許折讓處理,請先暫留鋼捲,並詳實記錄缺陷. (RMK00358) . 【品檢】2.外圈缺陷一律切除. (RMK00358) . 【品檢】3.內圈缺陷低於10米折讓處理,超過10米送RCL缺陷切除 (RMK00358) . 請參考歷史塗裝條件對應色差值，調整1W0862單一MASS(不含底漆)以不低於標準 85%為底線，以達到△ L 管制±0.5 以內的目標 (RMK00399) . 【抽氣量】白色系在CC1生產時,FINISH抽氣量請設定250,如生產中發生色差b值異常升高,請股長再加大抽氣量因應 (RMK00560) . 【背標正面噴印塗裝黏度】正面噴字之1W0862產品，其1W0862黏度需要45秒↑，避免噴字拖痕 (RMK00628) | 訂單:2509DFD023/002 RCL 無 <生產備註> 事項 | 訂單:2509DFD023/002 CCPK 無 <生產備註> 事項 | 訂單:2509DFD023/002 CGQC <品檢備註> 事項如下 . CNS AZ50 鍍層相當於 SYSCO AZ050 鍍層 (RMK00294) | 訂單:2509DFD023/002 CCQC <品檢備註> 事項如下 . 1.本單若塗裝背面漆一律改為REVERSE COATING 例外訂單如下敘述 (RMK00163) . 2.例外訂單為R字頭超低光澤與PVDF (＞25μ)，背面漆可改 NATURE COATING，但搭配底漆避免遮蓋性不佳 (RMK00163) . ★品檢注意！JIS&CNS 訂單必須每滿50噸一定要再做一次TEST (RMK00259) . ** 正面噴字需管制在距板邊30mm內, 頭板、降速看板及尾板需量測噴字距板邊距離, NG時請暫留。 (RMK00358) . 【品檢】屋頂背板鋼捲缺陷之處理原則如下: (RMK00358) . 【品檢】1.鋼捲中間部份嚴重明顯缺陷(如塗佈不均,浮色,烘烤過度等目視明顯缺陷)一律不允許折讓處理,請先暫留鋼捲,並詳實記錄缺陷. (RMK00358) . 【品檢】2.外圈缺陷一律切除. (RMK00358) . 【品檢】3.內圈缺陷低於10米折讓處理,超過10米送RCL缺陷切除 (RMK00358) . 請參考歷史塗裝條件對應色差值，調整1W0862單一MASS(不含底漆)以不低於標準 85%為底線，以達到△ L 管制±0.5 以內的目標 (RMK00399) . 【背標正面噴印塗裝黏度】正面噴字之1W0862產品，其1W0862黏度需要45秒↑，避免噴字拖痕 (RMK00628) | 訂單:2509DFD023/002 TOL 無 <生產備註> 事項 |  | 訂單 2509DFD023/002 修改記錄如下: 20250827 16:54:10 (25028) 退火碼: >> S1, 用途碼: >> COR004, 背面標示: >> CT01, 訂單背面顏色(五碼): >> BW736, 背面漆膜厚: >> NOM, 背面漆塗漆型式幾塗幾烤: >> 1, 鉻酸鹽: >> Z, 訂單厚度: >> 0.216, 訂單重: >> 40, 重量容許率(下限): >> 10, 重量容許率(上限): >> 10, 訂單寬度: >> 830, 鍍製方式: >> BC, 鋼捲內徑: >> 508, 鋼捲下限重: >> 3, 鋼捲上限重: >> 5, 壓花條件碼: >> -, 表面花紋: >> R, 綠色識別碼: >> -, 印刷輥號: >> -, 產品代碼: >> PPGL, 皮膜碼: >> -, 單位別: >> M, 油品種類: >> Z, 塗油量: >> Z, 包裝代碼: >> D4 , 保護膜碼: >> -, 客戶試片取樣型式: >> -, 調質碼: >> S, 套筒碼: >> P , 規格: >> CGLCC-10, 製造標準: >> CNS, 表面處理劑種類: >> Z, 表面處理劑塗佈量: >> Z, 伸長率測試: >> N, 硬度測試碼: >> N, 抗拉強度測試: >> N, 降伏強度測試: >> N, 厚度變異: >> -8, 訂單正面顏色(五碼): >> 1W086, 正面漆膜厚: >> NOM, 正面漆塗漆型式幾塗幾烤: >> 2, 修邊碼: >> Y, 重量碼: >> AW, 鋼捲捲向: >> I, 鍍層碼: >> AZ50, | H:厚度偏薄
PPGL | 2509DFD023/003 | 1. 提醒：訂單厚度＜0.261，若BK 膜厚＞20U必須與TDCC討論。確認OK可不用理會 (OFP00332)-{.不符.} | 1. 部分大陸料含B元素超過CNS規範管制，故請原料CNS規範之訂單不要配大陸料 (OFP00684)-{.不符.} | 1. 訂單若有厚度變異，冷軋厚度公差比照烤漆計算公式 , 但最小為 1/2 公差做設定 (OFP00254)-{.不符.} 2. 提醒：訂單厚度＜0.261，若BK 膜厚＞20U必須與TDCC討論。確認OK可不用理會 (OFP00332)-{.不符.} 3. "偏薄要求訂單" 鍍後厚度減 鍍後厚度下限需大於 0.02 MM,以免發生厚度不足狀況 (OFP00369)-{.不符.} 4. 部分大陸料含B元素超過CNS規範管制，故請原料CNS規範之訂單不要配大陸料 (OFP00684)-{.不符.} 5. 用途別對應選配碼不符 (用途碼:COR004, 選配碼:- 不符)(OFP00030)-{.不符.} | 訂單:2509DFD023/003 CPL <生產備註> 事項如下 . 除HGI/ HGL 訂單邊緣不噴油. 其餘皆側緣噴油 (RMK00285) . CNS AZ50 鍍層相當於 SYSCO AZ050 鍍層 (RMK00294) | 訂單:2509DFD023/003 CR1 <生產備註> 事項如下 . CNS AZ50 鍍層相當於 SYSCO AZ050 鍍層 (RMK00294) | 訂單:2509DFD023/003 CR2 <生產備註> 事項如下 . CNS AZ50 鍍層相當於 SYSCO AZ050 鍍層 (RMK00294) | 訂單:2509DFD023/003 CG1 <生產備註> 事項如下 . CNS AZ50 鍍層相當於 SYSCO AZ050 鍍層 (RMK00294) | 訂單:2509DFD023/003 CG2 <生產備註> 事項如下 . CNS AZ50 鍍層相當於 SYSCO AZ050 鍍層 (RMK00294) | 訂單:2509DFD023/003 CC1 <生產備註> 事項如下 . 若冷軋厚度≦0.3MM,且未加鋼套筒,請出口主操加貼"請勿堆疊"標籤 (RMK00070) . 1.本單若塗裝背面漆一律改為REVERSE COATING 例外訂單如下敘述 (RMK00163) . 2.例外訂單為R字頭超低光澤與PVDF (＞25μ)，背面漆可改 NATURE COATING，但搭配底漆避免遮蓋性不佳 (RMK00163) . ★品檢注意！JIS&CNS 訂單必須每滿50噸一定要再做一次TEST (RMK00259) . ** 正面噴字需管制在距板邊30mm內, 頭板、降速看板及尾板需量測噴字距板邊距離, NG時請暫留。 (RMK00358) . 【品檢】屋頂背板鋼捲缺陷之處理原則如下: (RMK00358) . 【品檢】1.鋼捲中間部份嚴重明顯缺陷(如塗佈不均,浮色,烘烤過度等目視明顯缺陷)一律不允許折讓處理,請先暫留鋼捲,並詳實記錄缺陷. (RMK00358) . 【品檢】2.外圈缺陷一律切除. (RMK00358) . 【品檢】3.內圈缺陷低於10米折讓處理,超過10米送RCL缺陷切除 (RMK00358) . 請參考歷史塗裝條件對應色差值，調整1W0862單一MASS(不含底漆)以不低於標準 85%為底線，以達到△ L 管制±0.5 以內的目標 (RMK00399) . 【抽氣量】白色系在CC1生產時,FINISH抽氣量請設定250,如生產中發生色差b值異常升高,請股長再加大抽氣量因應 (RMK00560) . 【背標正面噴印塗裝黏度】正面噴字之1W0862產品，其1W0862黏度需要45秒↑，避免噴字拖痕 (RMK00628) | 訂單:2509DFD023/003 CC2 <生產備註> 事項如下 . 若冷軋厚度≦0.3MM,且未加鋼套筒,請出口主操加貼"請勿堆疊"標籤 (RMK00070) . 1.本單若塗裝背面漆一律改為REVERSE COATING 例外訂單如下敘述 (RMK00163) . 2.例外訂單為R字頭超低光澤與PVDF (＞25μ)，背面漆可改 NATURE COATING，但搭配底漆避免遮蓋性不佳 (RMK00163) . ★品檢注意！JIS&CNS 訂單必須每滿50噸一定要再做一次TEST (RMK00259) . ** 正面噴字需管制在距板邊30mm內, 頭板、降速看板及尾板需量測噴字距板邊距離, NG時請暫留。 (RMK00358) . 【品檢】屋頂背板鋼捲缺陷之處理原則如下: (RMK00358) . 【品檢】1.鋼捲中間部份嚴重明顯缺陷(如塗佈不均,浮色,烘烤過度等目視明顯缺陷)一律不允許折讓處理,請先暫留鋼捲,並詳實記錄缺陷. (RMK00358) . 【品檢】2.外圈缺陷一律切除. (RMK00358) . 【品檢】3.內圈缺陷低於10米折讓處理,超過10米送RCL缺陷切除 (RMK00358) . 請參考歷史塗裝條件對應色差值，調整1W0862單一MASS(不含底漆)以不低於標準 85%為底線，以達到△ L 管制±0.5 以內的目標 (RMK00399) . 【抽氣量】白色系在CC1生產時,FINISH抽氣量請設定250,如生產中發生色差b值異常升高,請股長再加大抽氣量因應 (RMK00560) . 【背標正面噴印塗裝黏度】正面噴字之1W0862產品，其1W0862黏度需要45秒↑，避免噴字拖痕 (RMK00628) | 訂單:2509DFD023/003 RCL 無 <生產備註> 事項 | 訂單:2509DFD023/003 CCPK 無 <生產備註> 事項 | 訂單:2509DFD023/003 CGQC <品檢備註> 事項如下 . CNS AZ50 鍍層相當於 SYSCO AZ050 鍍層 (RMK00294) | 訂單:2509DFD023/003 CCQC <品檢備註> 事項如下 . 1.本單若塗裝背面漆一律改為REVERSE COATING 例外訂單如下敘述 (RMK00163) . 2.例外訂單為R字頭超低光澤與PVDF (＞25μ)，背面漆可改 NATURE COATING，但搭配底漆避免遮蓋性不佳 (RMK00163) . ★品檢注意！JIS&CNS 訂單必須每滿50噸一定要再做一次TEST (RMK00259) . ** 正面噴字需管制在距板邊30mm內, 頭板、降速看板及尾板需量測噴字距板邊距離, NG時請暫留。 (RMK00358) . 【品檢】屋頂背板鋼捲缺陷之處理原則如下: (RMK00358) . 【品檢】1.鋼捲中間部份嚴重明顯缺陷(如塗佈不均,浮色,烘烤過度等目視明顯缺陷)一律不允許折讓處理,請先暫留鋼捲,並詳實記錄缺陷. (RMK00358) . 【品檢】2.外圈缺陷一律切除. (RMK00358) . 【品檢】3.內圈缺陷低於10米折讓處理,超過10米送RCL缺陷切除 (RMK00358) . 請參考歷史塗裝條件對應色差值，調整1W0862單一MASS(不含底漆)以不低於標準 85%為底線，以達到△ L 管制±0.5 以內的目標 (RMK00399) . 【背標正面噴印塗裝黏度】正面噴字之1W0862產品，其1W0862黏度需要45秒↑，避免噴字拖痕 (RMK00628) | 訂單:2509DFD023/003 TOL 無 <生產備註> 事項 |  | 訂單 2509DFD023/003 修改記錄如下: 20250827 16:54:12 (25028) 退火碼: >> S1, 用途碼: >> COR004, 背面標示: >> CT01, 訂單背面顏色(五碼): >> BW736, 背面漆膜厚: >> NOM, 背面漆塗漆型式幾塗幾烤: >> 1, 鉻酸鹽: >> Z, 訂單厚度: >> 0.216, 訂單重: >> 40, 重量容許率(下限): >> 10, 重量容許率(上限): >> 10, 訂單寬度: >> 890, 鍍製方式: >> BC, 鋼捲內徑: >> 508, 鋼捲下限重: >> 3, 鋼捲上限重: >> 5, 壓花條件碼: >> -, 表面花紋: >> R, 綠色識別碼: >> -, 印刷輥號: >> -, 產品代碼: >> PPGL, 皮膜碼: >> -, 單位別: >> M, 油品種類: >> Z, 塗油量: >> Z, 包裝代碼: >> D4 , 保護膜碼: >> -, 客戶試片取樣型式: >> -, 調質碼: >> S, 套筒碼: >> P , 規格: >> CGLCC-10, 製造標準: >> CNS, 表面處理劑種類: >> Z, 表面處理劑塗佈量: >> Z, 伸長率測試: >> N, 硬度測試碼: >> N, 抗拉強度測試: >> N, 降伏強度測試: >> N, 厚度變異: >> -8, 訂單正面顏色(五碼): >> 1W086, 正面漆膜厚: >> NOM, 正面漆塗漆型式幾塗幾烤: >> 2, 修邊碼: >> Y, 重量碼: >> AW, 鋼捲捲向: >> I, 鍍層碼: >> AZ50, | H:厚度偏薄
PPGI | 2509DFD024/001 | 1. ●依旭台背面（正面漆塗料）發泡黏著性不佳（CC250503），要確認背面是否要發泡● (OFP00739)-{.不符.} |  | 1. CQ CR厚度超過0.7MM後要注意CR1與CR2修邊寬度要確認 (OFP00157)-{.不符.} 2. 【提醒 審單人員】CR≧0.6 要於烤漆備註調降 PMT等相關。★KP抗塵PVDF不受此限 (OFP00509)-{.不符.} 3. ●依旭台背面（正面漆塗料）發泡黏著性不佳（CC250503），要確認背面是否要發泡● (OFP00739)-{.不符.} | 訂單:2509DFD024/001 CPL <生產備註> 事項如下 . 本單為烤漆背面大於等於25μ塗裝，軋延後不允許毛邊，請CPL注意修邊狀況 (RMK00124) . 【邊緣品質】此為烤漆背面25μ訂單，請加強檢視鋼捲：邊緣殘剪、側緣鋅渣或毛邊，因為會導致烤漆背面漆轉印正面 (RMK00126) . 除HGI/ HGL 訂單邊緣不噴油. 其餘皆側緣噴油 (RMK00285) | 訂單:2509DFD024/001 CR1 <生產備註> 事項如下 . 【專案負責人】RD 朱嘉偉 課長 (RMK-E_CHIN) . 【邊緣品質】此為烤漆背面25μ訂單，請加強檢視鋼捲：邊緣殘剪、側緣鋅渣或毛邊，因為會導致烤漆背面漆轉印正面 (RMK00126) . 每組工輥生產之第一顆鋼捲, 檢查振動輥痕或砂輪痕 (RMK00307) | 訂單:2509DFD024/001 CR2 <生產備註> 事項如下 . 【專案負責人】RD 朱嘉偉 課長 (RMK-E_CHIN) . 【邊緣品質】此為烤漆背面25μ訂單，請加強檢視鋼捲：邊緣殘剪、側緣鋅渣或毛邊，因為會導致烤漆背面漆轉印正面 (RMK00126) . 每組工輥生產之第一顆鋼捲, 檢查振動輥痕或砂輪痕 (RMK00307) | 訂單:2509DFD024/001 CG1 <生產備註> 事項如下 . 【專案負責人】RD 朱嘉偉 課長 (RMK-E_CHIN) . 2. SKP伸長率≧2.0%，T/L伸長率≧0.20%。 (RMK-E_CHIN) . 1.板形/板面與品質要求：同 CIC002/窗滑軌 用途要求。 (RMK-E_CHIN) . 【邊緣品質】此為烤漆背面25μ訂單，請加強檢視鋼捲：邊緣殘剪、側緣鋅渣或毛邊，因為會導致烤漆背面漆轉印正面 (RMK00126) . 本單於烤漆正背面都塗裝正面漆，因此鍍鋅請管制背面表面品質比照正面 (RMK00363) | 訂單:2509DFD024/001 CG2 <生產備註> 事項如下 . 【專案負責人】RD 朱嘉偉 課長 (RMK-E_CHIN) . 2. SKP伸長率≧2.0%，T/L伸長率≧0.20%。 (RMK-E_CHIN) . 1.板形/板面與品質要求：同 CIC002/窗滑軌 用途要求。 (RMK-E_CHIN) . 【邊緣品質】此為烤漆背面25μ訂單，請加強檢視鋼捲：邊緣殘剪、側緣鋅渣或毛邊，因為會導致烤漆背面漆轉印正面 (RMK00126) . 本單於烤漆正背面都塗裝正面漆，因此鍍鋅請管制背面表面品質比照正面 (RMK00363) | 訂單:2509DFD024/001 CC1 <生產備註> 事項如下 . 【專案負責人】RD 朱嘉偉 課長 (RMK-E_CHIN) . 【PMT】1.1.因為CR厚0.770 mm，TOP 標準PMT以231℃去計算 (RMK-E_CHIN) . 7. CC2若生產過程有T/L打開的情形, 務必通知品檢做紀錄，必須經過切除或重整才能放行。 (RMK-E_CHIN) . 6. 出口品檢項目：加做「應變痕測試」: 衝艾克森6mm觀察平板處有無應變痕(判定參考缺陷樣本)，以及維持測試 fluting test，頻率: 1次/母鋼。 (RMK-E_CHIN) . 5. 此排程需要 Fluting Test ,張力整平機伸長率須設定≧0.04%。 (RMK-E_CHIN) . 4. 出口測試項目:同窗滑軌 (RMK-E_CHIN) . 3.正/背面—面漆LYF852為避免繩紋採R塗裝，使用CP#75μ濾心，Thinner 為No 2，PMT為235±10℃。 (RMK-E_CHIN) . 2.2.PMT為230±10℃，生產時添加A劑 0.2% (R&D當天提供)，請於生產前30分鐘前添加及均勻攪拌 (RMK-E_CHIN) . 2.1.正/背面--底漆(1PEF22) 為避免繩紋採R塗裝，Thinner為NO.2B，黏度設定35~42秒，使用CP#75μ濾心+ #250不銹鋼濾網 (RMK-E_CHIN) . 1. 指定CC2生產，線速度30mpm。GI底材請使用表調&無毒前處理,使用無毒專用設備(回流管、PUMP...)。 (RMK-E_CHIN) . 【邊緣品質】此為烤漆背面25μ訂單，請加強檢視鋼捲：邊緣殘剪、側緣鋅渣或毛邊，因為會導致烤漆背面漆轉印正面 (RMK00126) . 1.本單若塗裝背面漆一律改為REVERSE COATING 例外訂單如下敘述 (RMK00163) . 2.例外訂單為R字頭超低光澤與PVDF (＞25μ)，背面漆可改 NATURE COATING，但搭配底漆避免遮蓋性不佳 (RMK00163) . 【PMT】1.2.CC2計算完後面漆每個ZONE 爐溫各降8℃為最終爐溫 (RMK00568) . 【PMT】1.3.CC2因爐溫各降8℃為最終爐溫，請股長於TEST時 確實量測板溫 (RMK00568) . 【PMT】1.4.若發現PMT不足，請上調ZONE溫度並回饋工程師 (RMK00568) . 【PMT】1.5.品檢注意！因標準PMT有下修請注意MEK測試 (RMK00568) . 【PMT】1.6.厚板少生產，請領班量測板溫並記錄之 (RMK00568) | 訂單:2509DFD024/001 CC2 <生產備註> 事項如下 . 【專案負責人】RD 朱嘉偉 課長 (RMK-E_CHIN) . 【PMT】1.1.因為CR厚0.770 mm，TOP 標準PMT以231℃去計算 (RMK-E_CHIN) . 7. CC2若生產過程有T/L打開的情形, 務必通知品檢做紀錄，必須經過切除或重整才能放行。 (RMK-E_CHIN) . 6. 出口品檢項目：加做「應變痕測試」: 衝艾克森6mm觀察平板處有無應變痕(判定參考缺陷樣本)，以及維持測試 fluting test，頻率: 1次/母鋼。 (RMK-E_CHIN) . 5. 此排程需要 Fluting Test ,張力整平機伸長率須設定≧0.04%。 (RMK-E_CHIN) . 4. 出口測試項目:同窗滑軌 (RMK-E_CHIN) . 3.正/背面—面漆LYF852為避免繩紋採R塗裝，使用CP#75μ濾心，Thinner 為No 2，PMT為235±10℃。 (RMK-E_CHIN) . 2.2.PMT為230±10℃，生產時添加A劑 0.2% (R&D當天提供)，請於生產前30分鐘前添加及均勻攪拌 (RMK-E_CHIN) . 2.1.正/背面--底漆(1PEF22) 為避免繩紋採R塗裝，Thinner為NO.2B，黏度設定35~42秒，使用CP#75μ濾心+ #250不銹鋼濾網 (RMK-E_CHIN) . 1. 指定CC2生產，線速度30mpm。GI底材請使用表調&無毒前處理,使用無毒專用設備(回流管、PUMP...)。 (RMK-E_CHIN) . 【邊緣品質】此為烤漆背面25μ訂單，請加強檢視鋼捲：邊緣殘剪、側緣鋅渣或毛邊，因為會導致烤漆背面漆轉印正面 (RMK00126) . 1.本單若塗裝背面漆一律改為REVERSE COATING 例外訂單如下敘述 (RMK00163) . 2.例外訂單為R字頭超低光澤與PVDF (＞25μ)，背面漆可改 NATURE COATING，但搭配底漆避免遮蓋性不佳 (RMK00163) . 20120627晨會決議 CC2生產 PPGI 時請使用表調 (RMK00191) . 【PMT】1.2.CC2計算完後面漆每個ZONE 爐溫各降8℃為最終爐溫 (RMK00568) . 【PMT】1.3.CC2因爐溫各降8℃為最終爐溫，請股長於TEST時 確實量測板溫 (RMK00568) . 【PMT】1.4.若發現PMT不足，請上調ZONE溫度並回饋工程師 (RMK00568) . 【PMT】1.5.品檢注意！因標準PMT有下修請注意MEK測試 (RMK00568) . 【PMT】1.6.厚板少生產，請領班量測板溫並記錄之 (RMK00568) | 訂單:2509DFD024/001 RCL 無 <生產備註> 事項 | 訂單:2509DFD024/001 CCPK 無 <生產備註> 事項 | 訂單:2509DFD024/001 CGQC <品檢備註> 事項如下 . 【邊緣品質】此為烤漆背面25μ訂單，請加強檢視鋼捲：邊緣殘剪、側緣鋅渣或毛邊，因為會導致烤漆背面漆轉印正面 (RMK00126) . 本單於烤漆正背面都塗裝正面漆，因此鍍鋅請管制背面表面品質比照正面 (RMK00363) | 訂單:2509DFD024/001 CCQC <品檢備註> 事項如下 . 【PMT】1.1.因為CR厚0.770 mm，TOP 標準PMT以231℃去計算 (RMK-E_CHIN) . 【邊緣品質】此為烤漆背面25μ訂單，請加強檢視鋼捲：邊緣殘剪、側緣鋅渣或毛邊，因為會導致烤漆背面漆轉印正面 (RMK00126) . 1.本單若塗裝背面漆一律改為REVERSE COATING 例外訂單如下敘述 (RMK00163) . 2.例外訂單為R字頭超低光澤與PVDF (＞25μ)，背面漆可改 NATURE COATING，但搭配底漆避免遮蓋性不佳 (RMK00163) . 【PMT】1.2.CC2計算完後面漆每個ZONE 爐溫各降8℃為最終爐溫 (RMK00568) . 【PMT】1.3.CC2因爐溫各降8℃為最終爐溫，請股長於TEST時 確實量測板溫 (RMK00568) . 【PMT】1.4.若發現PMT不足，請上調ZONE溫度並回饋工程師 (RMK00568) . 【PMT】1.5.品檢注意！因標準PMT有下修請注意MEK測試 (RMK00568) . 【PMT】1.6.厚板少生產，請領班量測板溫並記錄之 (RMK00568) | 訂單:2509DFD024/001 TOL 無 <生產備註> 事項 | 1.板形/板面與品質要求：同 CIC002/窗滑軌 用途要求。^^/CG1/CG2/ <<.E_CHIN 2025/09/02 09:51.>> 2. SKP伸長率≧2.0%，T/L伸長率≧0.20%。^^/CG1/CG2/ <<.E_CHIN 2025/09/02 09:51.>> 1. 指定CC2生產，線速度30mpm。GI底材請使用表調&無毒前處理,使用無毒專用設備(回流管、PUMP...)。^^/CC1/CC2/ <<.E_CHIN 2025/09/02 09:51.>> 2.1.正/背面--底漆(1PEF22) 為避免繩紋採R塗裝，Thinner為NO.2B，黏度設定35~42秒，使用CP#75μ濾心+ #250不銹鋼濾網^^/CC1/CC2/ <<.E_CHIN 2025/09/02 09:52.>> 2.2.PMT為230±10℃，生產時添加A劑 0.2% (R&D當天提供)，請於生產前30分鐘前添加及均勻攪拌^^/CC1/CC2/ <<.E_CHIN 2025/09/02 09:52.>> 3.正/背面—面漆LYF852為避免繩紋採R塗裝，使用CP#75μ濾心，Thinner 為No 2，PMT為235±10℃。^^/CC1/CC2/ <<.E_CHIN 2025/09/02 09:52.>> 4. 出口測試項目:同窗滑軌^^/CC1/CC2/ <<.E_CHIN 2025/09/02 09:53.>> 5. 此排程需要 Fluting Test ,張力整平機伸長率須設定≧0.04%。^^/CC1/CC2/ <<.E_CHIN 2025/09/02 09:53.>> 6. 出口品檢項目：加做「應變痕測試」: 衝艾克森6mm觀察平板處有無應變痕(判定參考缺陷樣本)，以及維持測試 fluting test，頻率: 1次/母鋼。^^/CC1/CC2/ <<.E_CHIN 2025/09/02 09:53.>> 7. CC2若生產過程有T/L打開的情形, 務必通知品檢做紀錄，必須經過切除或重整才能放行。^^/CC1/CC2/ <<.E_CHIN 2025/09/02 09:54.>> 【PMT】1.1.因為CR厚0.770 mm，TOP 標準PMT以231℃去計算^^/CC1/CC2/CCQC/^^ <<.E_CHIN 2025/09/02 09:55.>> 【專案負責人】RD 朱嘉偉 課長^^/CR1/CR2/CG1/CG2/CC1/CC2/ <<.E_CHIN 2025/09/02 09:56.>> | 訂單 2509DFD024/001 修改記錄如下: 20250829 08:16:27 (24020) 退火碼: >> S1, 用途碼: >> CIC002, 背面標示: >> S000, 訂單背面顏色(五碼): >> LYF85, 背面漆膜厚: >> 25, 背面漆塗漆型式幾塗幾烤: >> 2, 鉻酸鹽: >> Z, 訂單厚度: >> 0.78, 訂單重: >> 40, 重量容許率(下限): >> 10, 重量容許率(上限): >> 10, 訂單寬度: >> 850, 鍍製方式: >> AC, 鋼捲內徑: >> 508, 鋼捲下限重: >> 3.5, 鋼捲上限重: >> 5, 壓花條件碼: >> -, 表面花紋: >> Z, 綠色識別碼: >> R1, 印刷輥號: >> -, 產品代碼: >> PPGI, 皮膜碼: >> -, 單位別: >> M, 油品種類: >> Z, 塗油量: >> Z, 包裝代碼: >> D2 , 保護膜碼: >> -, 客戶試片取樣型式: >> -, 調質碼: >> S, 套筒碼: >> R , 規格: >> CGCC-10, 製造標準: >> SYSCO, 表面處理劑種類: >> Z, 表面處理劑塗佈量: >> Z, 伸長率測試: >> N, 硬度測試碼: >> N, 抗拉強度測試: >> N, 降伏強度測試: >> N, 訂單正面顏色(五碼): >> LYF85, 正面漆膜厚: >> 25, 正面漆塗漆型式幾塗幾烤: >> 2, 修邊碼: >> Y, 重量碼: >> AW, 鋼捲捲向: >> I, 鍍層碼: >> Z12, | *:
PPGL | 2509DFD029/001 | 1. 因鋼套桶因縫接處容易對鋼捲產生轉印，所以請確認客戶是否知悉轉印風險 (OFP00256)-{.不符.} | 1. 部分大陸料含B元素超過CNS規範管制，故請原料CNS規範之訂單不要配大陸料 (OFP00684)-{.不符.} | 1. 訂單若有厚度變異，冷軋厚度公差比照烤漆計算公式 , 但最小為 1/2 公差做設定 (OFP00254)-{.不符.} 2. 因鋼套桶因縫接處容易對鋼捲產生轉印，所以請確認客戶是否知悉轉印風險 (OFP00256)-{.不符.} 3. "偏薄要求訂單" 鍍後厚度減 鍍後厚度下限需大於 0.02 MM,以免發生厚度不足狀況 (OFP00369)-{.不符.} 4. 部分大陸料含B元素超過CNS規範管制，故請原料CNS規範之訂單不要配大陸料 (OFP00684)-{.不符.} | 訂單:2509DFD029/001 CPL <生產備註> 事項如下 . 除HGI/ HGL 訂單邊緣不噴油. 其餘皆側緣噴油 (RMK00285) | 訂單:2509DFD029/001 CR1 無 <生產備註> 事項 | 訂單:2509DFD029/001 CR2 無 <生產備註> 事項 | 訂單:2509DFD029/001 CG1 <生產備註> 事項如下 . 瓦形屋頂用 注意鍍層控制範圍：min=標準值，Max=標準值+30 (RMK00103) . 因成形性需求故鍍層量有上限管制，排程變換前後一顆分切請U3暫留，待產線確認鍍層量後再行處置。 (RMK00103) | 訂單:2509DFD029/001 CG2 <生產備註> 事項如下 . 瓦形屋頂用 注意鍍層控制範圍：min=標準值，Max=標準值+30 (RMK00103) . 因成形性需求故鍍層量有上限管制，排程變換前後一顆分切請U3暫留，待產線確認鍍層量後再行處置。 (RMK00103) | 訂單:2509DFD029/001 CC1 <生產備註> 事項如下 . 超低光澤產品,色差計塗佈量依據5+20U為基準。RYF89 以5+22U為基準。 (RMK00103) . 請出口人員貼上"請勿堆疊"紅色標簽. (RMK00103) . R字頭色碼因色差對膜厚極其敏感，MASS目標102%~115%之間. (RMK00103) . R字頭色碼塗佈量須在20U以上,不然會有白色點狀(繩紋),已被客戶訴賠. (RMK00103) . 捲起單位張力請加大至 5.5（有另行備註要求張力設定時，依另行備註需求設定）） (RMK00103) . 1.本單若塗裝背面漆一律改為REVERSE COATING 例外訂單如下敘述 (RMK00163) . 2.例外訂單為R字頭超低光澤與PVDF (＞25μ)，背面漆可改 NATURE COATING，但搭配底漆避免遮蓋性不佳 (RMK00163) . ★品檢注意！JIS&CNS 訂單必須每滿50噸一定要再做一次TEST (RMK00259) . 1.此為NEO塗料,色差計請用有"(20150105)"的標準樣檔名確認色差值,找不到檔案時請通知TED工程師，分機#321 (RMK00343) . 2.色差放行標準為ΔL、Δa、Δb≦±0.6,光澤放行標準放寬到7以下放行,目視色差不管制 (RMK00343) . 2015年發生過訴賠。請出口使用鋼套桶前請檢查焊接處，以免捲取後產生折痕 (RMK00381) | 訂單:2509DFD029/001 CC2 <生產備註> 事項如下 . 超低光澤產品,色差計塗佈量依據5+20U為基準。RYF89 以5+22U為基準。 (RMK00103) . 請出口人員貼上"請勿堆疊"紅色標簽. (RMK00103) . R字頭色碼因色差對膜厚極其敏感，MASS目標102%~115%之間. (RMK00103) . R字頭色碼塗佈量須在20U以上,不然會有白色點狀(繩紋),已被客戶訴賠. (RMK00103) . 1.本單若塗裝背面漆一律改為REVERSE COATING 例外訂單如下敘述 (RMK00163) . 2.例外訂單為R字頭超低光澤與PVDF (＞25μ)，背面漆可改 NATURE COATING，但搭配底漆避免遮蓋性不佳 (RMK00163) . ★品檢注意！JIS&CNS 訂單必須每滿50噸一定要再做一次TEST (RMK00259) . 1.此為NEO塗料,色差計請用有"(20150105)"的標準樣檔名確認色差值,找不到檔案時請通知TED工程師，分機#321 (RMK00343) . 2.色差放行標準為ΔL、Δa、Δb≦±0.6,光澤放行標準放寬到7以下放行,目視色差不管制 (RMK00343) . 2015年發生過訴賠。請出口使用鋼套桶前請檢查焊接處，以免捲取後產生折痕 (RMK00381) | 訂單:2509DFD029/001 RCL 無 <生產備註> 事項 | 訂單:2509DFD029/001 CCPK 無 <生產備註> 事項 | 訂單:2509DFD029/001 CGQC <品檢備註> 事項如下 . 瓦形屋頂用 注意鍍層控制範圍：min=標準值，Max=標準值+30 (RMK00103) | 訂單:2509DFD029/001 CCQC <品檢備註> 事項如下 . 超低光澤產品,色差計塗佈量依據5+20U為基準。RYF89 以5+22U為基準。 (RMK00103) . R字頭色碼因色差對膜厚極其敏感，MASS目標102%~115%之間. (RMK00103) . 1.本單若塗裝背面漆一律改為REVERSE COATING 例外訂單如下敘述 (RMK00163) . 2.例外訂單為R字頭超低光澤與PVDF (＞25μ)，背面漆可改 NATURE COATING，但搭配底漆避免遮蓋性不佳 (RMK00163) . ★品檢注意！JIS&CNS 訂單必須每滿50噸一定要再做一次TEST (RMK00259) . 1.此為NEO塗料,色差計請用有"(20150105)"的標準樣檔名確認色差值,找不到檔案時請通知TED工程師，分機#321 (RMK00343) . 2.色差放行標準為ΔL、Δa、Δb≦±0.6,光澤放行標準放寬到7以下放行,目視色差不管制 (RMK00343) | 訂單:2509DFD029/001 TOL 無 <生產備註> 事項 |  | 訂單 2509DFD029/001 修改記錄如下: 20250829 14:47:18 (24025) 退火碼: >> S1, 用途碼: >> COA012, 背面標示: >> C844, 訂單背面顏色(五碼): >> BW73N, 背面漆膜厚: >> NOM, 背面漆塗漆型式幾塗幾烤: >> 2, 鉻酸鹽: >> Z, 訂單厚度: >> 0.42, 訂單重: >> 50, 重量容許率(下限): >> 10, 重量容許率(上限): >> 10, 訂單寬度: >> 914, 鍍製方式: >> AC, 鋼捲內徑: >> 508, 鋼捲下限重: >> 3, 鋼捲上限重: >> 5, 壓花條件碼: >> -, 表面花紋: >> R, 綠色識別碼: >> -, 印刷輥號: >> -, 產品代碼: >> PPGL, 皮膜碼: >> -, 單位別: >> M, 油品種類: >> Z, 塗油量: >> Z, 包裝代碼: >> D2 , 保護膜碼: >> -, 客戶試片取樣型式: >> -, 調質碼: >> S, 套筒碼: >> S , 規格: >> CGLCC-20, 製造標準: >> CNS, 表面處理劑種類: >> Z, 表面處理劑塗佈量: >> Z, 伸長率測試: >> N, 硬度測試碼: >> N, 抗拉強度測試: >> N, 降伏強度測試: >> N, 厚度變異: >> -1.2, 訂單正面顏色(五碼): >> RYB89, 正面漆膜厚: >> 25, 正面漆塗漆型式幾塗幾烤: >> 2, 修邊碼: >> Y, 重量碼: >> AW, 鋼捲捲向: >> I, 鍍層碼: >> AZ150, | H:厚度偏薄
PPGL | 2509DFD031/001 |  | 1. 部分大陸料含B元素超過CNS規範管制，故請原料CNS規範之訂單不要配大陸料 (OFP00684)-{.不符.} | 1. 部分大陸料含B元素超過CNS規範管制，故請原料CNS規範之訂單不要配大陸料 (OFP00684)-{.不符.} | 訂單:2509DFD031/001 CPL <生產備註> 事項如下 . 除HGI/ HGL 訂單邊緣不噴油. 其餘皆側緣噴油 (RMK00285) | 訂單:2509DFD031/001 CR1 無 <生產備註> 事項 | 訂單:2509DFD031/001 CR2 無 <生產備註> 事項 | 訂單:2509DFD031/001 CG1 <生產備註> 事項如下 . 平板類,鍍鋅生產時SKIN PASS & T/L 請依據鍍鋅標準規定生產 (RMK00100) . 鍍鋅表面不可有鋅痕、壓痕、凹陷、及刮傷 、應變痕等。 (RMK00100) . 出口鋼捲盤捲後目視不允許有鼓起. (RMK00100) | 訂單:2509DFD031/001 CG2 <生產備註> 事項如下 . 平板類,鍍鋅生產時SKIN PASS & T/L 請依據鍍鋅標準規定生產 (RMK00100) . 鍍鋅表面不可有鋅痕、壓痕、凹陷、及刮傷 、應變痕等。 (RMK00100) . 出口鋼捲盤捲後目視不允許有鼓起. (RMK00100) | 訂單:2509DFD031/001 CC1 <生產備註> 事項如下 . 1.本單若塗裝背面漆一律改為REVERSE COATING 例外訂單如下敘述 (RMK00163) . 2.例外訂單為R字頭超低光澤與PVDF (＞25μ)，背面漆可改 NATURE COATING，但搭配底漆避免遮蓋性不佳 (RMK00163) . 弘曄戶外壁板可允許兩邊有背漆轉印，但是必須管制"單邊"≦5 mm (RMK00254) . ★品檢注意！JIS&CNS 訂單必須每滿50噸一定要再做一次TEST (RMK00259) . * 可允許單邊背面漆轉印 (RMK00350) . * 允許兩邊有背漆轉印，但是必須管制"單邊"≦5 mm (RMK00350) | 訂單:2509DFD031/001 CC2 <生產備註> 事項如下 . 1.本單若塗裝背面漆一律改為REVERSE COATING 例外訂單如下敘述 (RMK00163) . 2.例外訂單為R字頭超低光澤與PVDF (＞25μ)，背面漆可改 NATURE COATING，但搭配底漆避免遮蓋性不佳 (RMK00163) . 弘曄戶外壁板可允許兩邊有背漆轉印，但是必須管制"單邊"≦5 mm (RMK00254) . ★品檢注意！JIS&CNS 訂單必須每滿50噸一定要再做一次TEST (RMK00259) . * 可允許單邊背面漆轉印 (RMK00350) . * 允許兩邊有背漆轉印，但是必須管制"單邊"≦5 mm (RMK00350) | 訂單:2509DFD031/001 RCL 無 <生產備註> 事項 | 訂單:2509DFD031/001 CCPK 無 <生產備註> 事項 | 訂單:2509DFD031/001 CGQC 無 <品檢備註> 事項 | 訂單:2509DFD031/001 CCQC <品檢備註> 事項如下 . 1.本單若塗裝背面漆一律改為REVERSE COATING 例外訂單如下敘述 (RMK00163) . 2.例外訂單為R字頭超低光澤與PVDF (＞25μ)，背面漆可改 NATURE COATING，但搭配底漆避免遮蓋性不佳 (RMK00163) . 弘曄戶外壁板可允許兩邊有背漆轉印，但是必須管制"單邊"≦5 mm (RMK00254) . ★品檢注意！JIS&CNS 訂單必須每滿50噸一定要再做一次TEST (RMK00259) . * 可允許單邊背面漆轉印 (RMK00350) . * 允許兩邊有背漆轉印，但是必須管制"單邊"≦5 mm (RMK00350) | 訂單:2509DFD031/001 TOL 無 <生產備註> 事項 |  | 訂單 2509DFD031/001 修改記錄如下: 20250901 13:21:27 (25028) 退火碼: >> S1, 用途碼: >> CIA008, 背面標示: >> C844, 訂單背面顏色(五碼): >> BW736, 背面漆膜厚: >> NOM, 背面漆塗漆型式幾塗幾烤: >> 1, 鉻酸鹽: >> Z, 訂單厚度: >> 0.326, 訂單重: >> 15, 重量容許率(下限): >> 10, 重量容許率(上限): >> 10, 訂單寬度: >> 1010, 鍍製方式: >> BC, 鋼捲內徑: >> 508, 鋼捲下限重: >> 3, 鋼捲上限重: >> 5, 壓花條件碼: >> -, 表面花紋: >> R, 綠色識別碼: >> -, 印刷輥號: >> -, 產品代碼: >> PPGL, 皮膜碼: >> -, 單位別: >> M, 油品種類: >> Z, 塗油量: >> Z, 包裝代碼: >> D2 , 保護膜碼: >> -, 客戶試片取樣型式: >> -, 調質碼: >> S, 套筒碼: >> R , 規格: >> CGLCC-20, 製造標準: >> CNS, 表面處理劑種類: >> Z, 表面處理劑塗佈量: >> Z, 伸長率測試: >> N, 硬度測試碼: >> N, 抗拉強度測試: >> N, 降伏強度測試: >> N, 厚度變異: >> 0, 訂單正面顏色(五碼): >> 1C46Q, 正面漆膜厚: >> 25, 正面漆塗漆型式幾塗幾烤: >> 2, 修邊碼: >> Y, 重量碼: >> AW, 鋼捲捲向: >> I, 鍍層碼: >> AZ150, | *:
PPGL | 2509DFD031/002 | 1. 提醒：訂單厚度＜0.261，若BK 膜厚＞20U必須與TDCC討論。確認OK可不用理會 (OFP00332)-{.不符.} | 1. 薄寬硬板(T≦0.25且W≧1150)請優先選用日本熱軋鋼捲(1.8或2.01) (OFP00252)-{.不符.} 2. 需TO PP...本單有特別的軋延規定請PP注意一下SOP的備註 (OFP00261)-{.不符.} 3. 部分大陸料含B元素超過CNS規範管制，故請原料CNS規範之訂單不要配大陸料 (OFP00684)-{.不符.} | 1. 薄寬硬板(T≦0.25且W≧1150)請優先選用日本熱軋鋼捲(1.8或2.01) (OFP00252)-{.不符.} 2. 需TO PP...本單有特別的軋延規定請PP注意一下SOP的備註 (OFP00261)-{.不符.} 3. 提醒：訂單厚度＜0.261，若BK 膜厚＞20U必須與TDCC討論。確認OK可不用理會 (OFP00332)-{.不符.} 4. 部分大陸料含B元素超過CNS規範管制，故請原料CNS規範之訂單不要配大陸料 (OFP00684)-{.不符.} 5. 用途別對應選配碼不符 (用途碼:COR007, 選配碼:ON015 不符)(OFP00030)-{.不符.} | 訂單:2509DFD031/002 CPL <生產備註> 事項如下 . 除HGI/ HGL 訂單邊緣不噴油. 其餘皆側緣噴油 (RMK00285) . CNS AZ50 鍍層相當於 SYSCO AZ050 鍍層 (RMK00294) | 訂單:2509DFD031/002 CR1 <生產備註> 事項如下 . 生產FH時CR允許中波（盡量小）不可以有小邊波以利鍍鋅板形控制 (RMK00131) . CNS AZ50 鍍層相當於 SYSCO AZ050 鍍層 (RMK00294) . A.指定CR1＆CG1生產 (RMK00368) . B.弘燁烤漆屋頂背板 BC 0.216(或0.2)x1174mm FH 第一顆鋼捲外圈階梯式軋，生產時請注意下面規定 (RMK00368) . 1.先行板必須是FH，而且寬度是≧1100mm (RMK00368) . 2.若先行板排程板厚 0.28~0.35mm, 則弘燁訂單第一顆鋼捲外圈軋板厚0.307mm, 長度 100 米 (RMK00368) . 3.若先行板排程板厚 0.25~0.279mm, 則弘燁訂單第一顆鋼捲外圈軋板厚0.23mm, 長度 50 米 (RMK00368) . 4.以上邱課長與CR1邵課長研究過，請PP與CR1密切注意一下 (RMK00368) . 冷軋末Pass目標2D圖形(中波趨近 0 I-UNIT ,WS和 DS 兩隻腳 控制在-10 I-UNIT左右) (RMK00469) | 訂單:2509DFD031/002 CR2 <生產備註> 事項如下 . 生產FH時CR允許中波（盡量小）不可以有小邊波以利鍍鋅板形控制 (RMK00131) . CNS AZ50 鍍層相當於 SYSCO AZ050 鍍層 (RMK00294) . A.指定CR1＆CG1生產 (RMK00368) . B.弘燁烤漆屋頂背板 BC 0.216(或0.2)x1174mm FH 第一顆鋼捲外圈階梯式軋，生產時請注意下面規定 (RMK00368) . 1.先行板必須是FH，而且寬度是≧1100mm (RMK00368) . 2.若先行板排程板厚 0.28~0.35mm, 則弘燁訂單第一顆鋼捲外圈軋板厚0.307mm, 長度 100 米 (RMK00368) . 3.若先行板排程板厚 0.25~0.279mm, 則弘燁訂單第一顆鋼捲外圈軋板厚0.23mm, 長度 50 米 (RMK00368) . 4.以上邱課長與CR1邵課長研究過，請PP與CR1密切注意一下 (RMK00368) . 冷軋末Pass目標2D圖形(中波趨近 0 I-UNIT ,WS和 DS 兩隻腳 控制在-10 I-UNIT左右) (RMK00469) | 訂單:2509DFD031/002 CG1 <生產備註> 事項如下 . 壁板背板以一般屋頂放行標準放行 (RMK00131) . 生產FH時CR允許中波（盡量小）不可以有小邊波以利鍍鋅板形控制 (RMK00131) . CNS AZ50 鍍層相當於 SYSCO AZ050 鍍層 (RMK00294) . A.指定CR1＆CG1生產 (RMK00368) . B.弘燁烤漆屋頂背板 BC 0.216(或0.2)x1174mm FH 第一顆鋼捲外圈階梯式軋，生產時請注意下面規定 (RMK00368) . 1.先行板必須是FH，而且寬度是≧1100mm (RMK00368) . 2.若先行板排程板厚 0.28~0.35mm, 則弘燁訂單第一顆鋼捲外圈軋板厚0.307mm, 長度 100 米 (RMK00368) . 3.若先行板排程板厚 0.25~0.279mm, 則弘燁訂單第一顆鋼捲外圈軋板厚0.23mm, 長度 50 米 (RMK00368) . 4.以上邱課長與CR1邵課長研究過，請PP與CR1密切注意一下 (RMK00368) | 訂單:2509DFD031/002 CG2 <生產備註> 事項如下 . 壁板背板以一般屋頂放行標準放行 (RMK00131) . 生產FH時CR允許中波（盡量小）不可以有小邊波以利鍍鋅板形控制 (RMK00131) . CNS AZ50 鍍層相當於 SYSCO AZ050 鍍層 (RMK00294) . A.指定CR1＆CG1生產 (RMK00368) . B.弘燁烤漆屋頂背板 BC 0.216(或0.2)x1174mm FH 第一顆鋼捲外圈階梯式軋，生產時請注意下面規定 (RMK00368) . 1.先行板必須是FH，而且寬度是≧1100mm (RMK00368) . 2.若先行板排程板厚 0.28~0.35mm, 則弘燁訂單第一顆鋼捲外圈軋板厚0.307mm, 長度 100 米 (RMK00368) . 3.若先行板排程板厚 0.25~0.279mm, 則弘燁訂單第一顆鋼捲外圈軋板厚0.23mm, 長度 50 米 (RMK00368) . 4.以上邱課長與CR1邵課長研究過，請PP與CR1密切注意一下 (RMK00368) | 訂單:2509DFD031/002 CC1 <生產備註> 事項如下 . 若冷軋厚度≦0.3MM,且未加鋼套筒,請出口主操加貼"請勿堆疊"標籤 (RMK00070) . 1.本單若塗裝背面漆一律改為REVERSE COATING 例外訂單如下敘述 (RMK00163) . 2.例外訂單為R字頭超低光澤與PVDF (＞25μ)，背面漆可改 NATURE COATING，但搭配底漆避免遮蓋性不佳 (RMK00163) . ★品檢注意！JIS&CNS 訂單必須每滿50噸一定要再做一次TEST (RMK00259) . 請參考歷史塗裝條件對應色差值，調整1W0862單一MASS(不含底漆)以不低於標準 85%為底線，以達到△ L 管制±0.5 以內的目標 (RMK00399) . 【抽氣量】白色系在CC1生產時,FINISH抽氣量請設定250,如生產中發生色差b值異常升高,請股長再加大抽氣量因應 (RMK00560) | 訂單:2509DFD031/002 CC2 <生產備註> 事項如下 . 若冷軋厚度≦0.3MM,且未加鋼套筒,請出口主操加貼"請勿堆疊"標籤 (RMK00070) . 1.本單若塗裝背面漆一律改為REVERSE COATING 例外訂單如下敘述 (RMK00163) . 2.例外訂單為R字頭超低光澤與PVDF (＞25μ)，背面漆可改 NATURE COATING，但搭配底漆避免遮蓋性不佳 (RMK00163) . ★品檢注意！JIS&CNS 訂單必須每滿50噸一定要再做一次TEST (RMK00259) . 請參考歷史塗裝條件對應色差值，調整1W0862單一MASS(不含底漆)以不低於標準 85%為底線，以達到△ L 管制±0.5 以內的目標 (RMK00399) . 【抽氣量】白色系在CC1生產時,FINISH抽氣量請設定250,如生產中發生色差b值異常升高,請股長再加大抽氣量因應 (RMK00560) | 訂單:2509DFD031/002 RCL 無 <生產備註> 事項 | 訂單:2509DFD031/002 CCPK 無 <生產備註> 事項 | 訂單:2509DFD031/002 CGQC <品檢備註> 事項如下 . CNS AZ50 鍍層相當於 SYSCO AZ050 鍍層 (RMK00294) | 訂單:2509DFD031/002 CCQC <品檢備註> 事項如下 . 1.本單若塗裝背面漆一律改為REVERSE COATING 例外訂單如下敘述 (RMK00163) . 2.例外訂單為R字頭超低光澤與PVDF (＞25μ)，背面漆可改 NATURE COATING，但搭配底漆避免遮蓋性不佳 (RMK00163) . ★品檢注意！JIS&CNS 訂單必須每滿50噸一定要再做一次TEST (RMK00259) . 請參考歷史塗裝條件對應色差值，調整1W0862單一MASS(不含底漆)以不低於標準 85%為底線，以達到△ L 管制±0.5 以內的目標 (RMK00399) | 訂單:2509DFD031/002 TOL 無 <生產備註> 事項 |  | 訂單 2509DFD031/002 修改記錄如下: 20250901 13:21:15 (25028) 退火碼: >> H2, 用途碼: >> COR007, 背面標示: >> C817, 訂單背面顏色(五碼): >> BW736, 背面漆膜厚: >> NOM, 背面漆塗漆型式幾塗幾烤: >> 1, 鉻酸鹽: >> Z, 訂單厚度: >> 0.2, 訂單重: >> 40, 重量容許率(下限): >> 10, 重量容許率(上限): >> 10, 訂單寬度: >> 1230, 鍍製方式: >> BC, 鋼捲內徑: >> 508, 鋼捲下限重: >> 3, 鋼捲上限重: >> 5, 壓花條件碼: >> -, 表面花紋: >> R, 綠色識別碼: >> -, 印刷輥號: >> -, 產品代碼: >> PPGL, 皮膜碼: >> -, 單位別: >> M, 油品種類: >> Z, 塗油量: >> Z, 包裝代碼: >> D2 , 保護膜碼: >> -, 客戶試片取樣型式: >> -, 調質碼: >> S, 套筒碼: >> P , 規格: >> CGLC570-10, 製造標準: >> CNS, 表面處理劑種類: >> Z, 表面處理劑塗佈量: >> Z, 伸長率測試: >> N, 硬度測試碼: >> N, 抗拉強度測試: >> N, 降伏強度測試: >> N, 厚度變異: >> 0, 訂單正面顏色(五碼): >> 1W086, 正面漆膜厚: >> NOM, 正面漆塗漆型式幾塗幾烤: >> 2, 修邊碼: >> Y, 重量碼: >> AW, 鋼捲捲向: >> I, 鍍層碼: >> AZ50, | *:
PPSUS | 2509DFD033/001 |  |  | 1. PPSUS&PPAL 單位長度(M/T)要自己算完後修改 SOP內容。RD洗衣機外殼用可用 -0.04～0 去算 (OFP00649)-{.不符.} | 訂單:2509DFD033/001 CPL 無 <生產備註> 事項 | 訂單:2509DFD033/001 CR1 無 <生產備註> 事項 | 訂單:2509DFD033/001 CR2 無 <生產備註> 事項 | 訂單:2509DFD033/001 CG1 無 <生產備註> 事項 | 訂單:2509DFD033/001 CG2 無 <生產備註> 事項 | 訂單:2509DFD033/001 CC1 <生產備註> 事項如下 . 1.入口板厚以平凸分釐卡量測,其W/D距板邊10mm處量測 (RMK00619) . 2.入口急峻度≦0.7%，毛邊(雙平頭分釐卡)≦30μm(一定要落實記錄，以作為品質追蹤依據) (RMK00619) . 3.出/入口鼓起≦0.5mm超出管制規格請TSD送RCL確認板形 (RMK00619) . 4.前處理皮膜Si=14±5 mg/m2於CC2品檢室Twin-X:NRC350-Si(SUS304)檢測 (RMK00619) . 5.其餘品質管制若無特別註明，則以對應的烤漆產品用途管制 (RMK00619) . 6.【捲取+套桶】出口一律 STAGGER 捲取，並使用比訂單寬度"加寬"的套桶（一般為"P"，超低光澤與印刷為"S"） (RMK00619) | 訂單:2509DFD033/001 CC2 <生產備註> 事項如下 . 1.入口板厚以平凸分釐卡量測,其W/D距板邊10mm處量測 (RMK00619) . 2.入口急峻度≦0.7%，毛邊(雙平頭分釐卡)≦30μm(一定要落實記錄，以作為品質追蹤依據) (RMK00619) . 3.出/入口鼓起≦0.5mm超出管制規格請TSD送RCL確認板形 (RMK00619) . 4.前處理皮膜Si=14±5 mg/m2於CC2品檢室Twin-X:NRC350-Si(SUS304)檢測 (RMK00619) . 5.其餘品質管制若無特別註明，則以對應的烤漆產品用途管制 (RMK00619) . 6.【捲取+套桶】出口一律 STAGGER 捲取，並使用比訂單寬度"加寬"的套桶（一般為"P"，超低光澤與印刷為"S"） (RMK00619) | 訂單:2509DFD033/001 RCL 無 <生產備註> 事項 | 訂單:2509DFD033/001 CCPK 無 <生產備註> 事項 | 訂單:2509DFD033/001 CGQC 無 <品檢備註> 事項 | 訂單:2509DFD033/001 CCQC <品檢備註> 事項如下 . 1.入口板厚以平凸分釐卡量測,其W/D距板邊10mm處量測 (RMK00619) . 2.入口急峻度≦0.7%，毛邊(雙平頭分釐卡)≦30μm(一定要落實記錄，以作為品質追蹤依據) (RMK00619) . 3.出/入口鼓起≦0.5mm超出管制規格請TSD送RCL確認板形 (RMK00619) . 4.前處理皮膜Si=14±5 mg/m2於CC2品檢室Twin-X:NRC350-Si(SUS304)檢測 (RMK00619) . 5.其餘品質管制若無特別註明，則以對應的烤漆產品用途管制 (RMK00619) . 6.【捲取+套桶】出口一律 STAGGER 捲取，並使用比訂單寬度"加寬"的套桶（一般為"P"，超低光澤與印刷為"S"） (RMK00619) | 訂單:2509DFD033/001 TOL 無 <生產備註> 事項 |  | 訂單 2509DFD033/001 修改記錄如下: 20250901 16:22:49 (22030) 退火碼: >> S1, 用途碼: >> CIA008, 背面標示: >> C989, 訂單背面顏色(五碼): >> BW73Y, 背面漆膜厚: >> 12.5, 背面漆塗漆型式幾塗幾烤: >> 2, 鉻酸鹽: >> Z, 訂單厚度: >> 0.46, 訂單重: >> 100, 重量容許率(下限): >> 10, 重量容許率(上限): >> 10, 訂單寬度: >> 914, 鍍製方式: >> BC, 鋼捲內徑: >> 508, 鋼捲下限重: >> 3, 鋼捲上限重: >> 5, 壓花條件碼: >> -, 表面花紋: >> -, 綠色識別碼: >> -, 印刷輥號: >> -, 產品代碼: >> PPSUS, 皮膜碼: >> -, 單位別: >> M, 油品種類: >> Z, 塗油量: >> Z, 包裝代碼: >> A3 , 保護膜碼: >> -, 客戶試片取樣型式: >> -, 調質碼: >> S, 套筒碼: >> P , 規格: >> CSUS304-20, 製造標準: >> SYSCO, 表面處理劑種類: >> Z, 表面處理劑塗佈量: >> Z, 伸長率測試: >> N, 硬度測試碼: >> N, 抗拉強度測試: >> N, 降伏強度測試: >> N, 厚度變異: >> 0, 訂單正面顏色(五碼): >> 1C460, 正面漆膜厚: >> 25, 正面漆塗漆型式幾塗幾烤: >> 2, 修邊碼: >> Y, 重量碼: >> AW, 鋼捲捲向: >> I, 鍍層碼: >> -, | *:
PPSUS | 2509DFD033/002 |  |  | 1. PPSUS&PPAL 單位長度(M/T)要自己算完後修改 SOP內容。RD洗衣機外殼用可用 -0.04～0 去算 (OFP00649)-{.不符.} | 訂單:2509DFD033/002 CPL 無 <生產備註> 事項 | 訂單:2509DFD033/002 CR1 無 <生產備註> 事項 | 訂單:2509DFD033/002 CR2 無 <生產備註> 事項 | 訂單:2509DFD033/002 CG1 無 <生產備註> 事項 | 訂單:2509DFD033/002 CG2 無 <生產備註> 事項 | 訂單:2509DFD033/002 CC1 <生產備註> 事項如下 . 1.入口板厚以平凸分釐卡量測,其W/D距板邊10mm處量測 (RMK00619) . 2.入口急峻度≦0.7%，毛邊(雙平頭分釐卡)≦30μm(一定要落實記錄，以作為品質追蹤依據) (RMK00619) . 3.出/入口鼓起≦0.5mm超出管制規格請TSD送RCL確認板形 (RMK00619) . 4.前處理皮膜Si=14±5 mg/m2於CC2品檢室Twin-X:NRC350-Si(SUS304)檢測 (RMK00619) . 5.其餘品質管制若無特別註明，則以對應的烤漆產品用途管制 (RMK00619) . 6.【捲取+套桶】出口一律 STAGGER 捲取，並使用比訂單寬度"加寬"的套桶（一般為"P"，超低光澤與印刷為"S"） (RMK00619) | 訂單:2509DFD033/002 CC2 <生產備註> 事項如下 . 1.入口板厚以平凸分釐卡量測,其W/D距板邊10mm處量測 (RMK00619) . 2.入口急峻度≦0.7%，毛邊(雙平頭分釐卡)≦30μm(一定要落實記錄，以作為品質追蹤依據) (RMK00619) . 3.出/入口鼓起≦0.5mm超出管制規格請TSD送RCL確認板形 (RMK00619) . 4.前處理皮膜Si=14±5 mg/m2於CC2品檢室Twin-X:NRC350-Si(SUS304)檢測 (RMK00619) . 5.其餘品質管制若無特別註明，則以對應的烤漆產品用途管制 (RMK00619) . 6.【捲取+套桶】出口一律 STAGGER 捲取，並使用比訂單寬度"加寬"的套桶（一般為"P"，超低光澤與印刷為"S"） (RMK00619) | 訂單:2509DFD033/002 RCL 無 <生產備註> 事項 | 訂單:2509DFD033/002 CCPK 無 <生產備註> 事項 | 訂單:2509DFD033/002 CGQC 無 <品檢備註> 事項 | 訂單:2509DFD033/002 CCQC <品檢備註> 事項如下 . 1.入口板厚以平凸分釐卡量測,其W/D距板邊10mm處量測 (RMK00619) . 2.入口急峻度≦0.7%，毛邊(雙平頭分釐卡)≦30μm(一定要落實記錄，以作為品質追蹤依據) (RMK00619) . 3.出/入口鼓起≦0.5mm超出管制規格請TSD送RCL確認板形 (RMK00619) . 4.前處理皮膜Si=14±5 mg/m2於CC2品檢室Twin-X:NRC350-Si(SUS304)檢測 (RMK00619) . 5.其餘品質管制若無特別註明，則以對應的烤漆產品用途管制 (RMK00619) . 6.【捲取+套桶】出口一律 STAGGER 捲取，並使用比訂單寬度"加寬"的套桶（一般為"P"，超低光澤與印刷為"S"） (RMK00619) | 訂單:2509DFD033/002 TOL 無 <生產備註> 事項 |  | 訂單 2509DFD033/002 修改記錄如下: 20250901 16:22:51 (22030) 退火碼: >> S1, 用途碼: >> CIA008, 背面標示: >> C989, 訂單背面顏色(五碼): >> BW73Y, 背面漆膜厚: >> 12.5, 背面漆塗漆型式幾塗幾烤: >> 2, 鉻酸鹽: >> Z, 訂單厚度: >> 0.46, 訂單重: >> 70, 重量容許率(下限): >> 10, 重量容許率(上限): >> 10, 訂單寬度: >> 914, 鍍製方式: >> BC, 鋼捲內徑: >> 508, 鋼捲下限重: >> 3, 鋼捲上限重: >> 5, 壓花條件碼: >> -, 表面花紋: >> -, 綠色識別碼: >> -, 印刷輥號: >> -, 產品代碼: >> PPSUS, 皮膜碼: >> -, 單位別: >> M, 油品種類: >> Z, 塗油量: >> Z, 包裝代碼: >> A3 , 保護膜碼: >> -, 客戶試片取樣數量: >> 0, 客戶試片取樣型式: >> -, 調質碼: >> S, 套筒碼: >> P , 規格: >> CSUS304-20, 製造標準: >> SYSCO, 表面處理劑種類: >> Z, 表面處理劑塗佈量: >> Z, 伸長率測試: >> N, 硬度測試碼: >> N, 抗拉強度測試: >> N, 降伏強度測試: >> N, 厚度變異: >> 0, 訂單正面顏色(五碼): >> 1G380, 正面漆膜厚: >> 25, 正面漆塗漆型式幾塗幾烤: >> 2, 修邊碼: >> Y, 重量碼: >> AW, 鋼捲捲向: >> I, 鍍層碼: >> -, | *:
PPSUS | 2509DFD033/003 |  |  | 1. PPSUS&PPAL 單位長度(M/T)要自己算完後修改 SOP內容。RD洗衣機外殼用可用 -0.04～0 去算 (OFP00649)-{.不符.} | 訂單:2509DFD033/003 CPL 無 <生產備註> 事項 | 訂單:2509DFD033/003 CR1 無 <生產備註> 事項 | 訂單:2509DFD033/003 CR2 無 <生產備註> 事項 | 訂單:2509DFD033/003 CG1 無 <生產備註> 事項 | 訂單:2509DFD033/003 CG2 無 <生產備註> 事項 | 訂單:2509DFD033/003 CC1 <生產備註> 事項如下 . 【抽氣量】白色系在CC1生產時,FINISH抽氣量請設定250,如生產中發生色差b值異常升高,請股長再加大抽氣量因應 (RMK00560) . 1.入口板厚以平凸分釐卡量測,其W/D距板邊10mm處量測 (RMK00619) . 2.入口急峻度≦0.7%，毛邊(雙平頭分釐卡)≦30μm(一定要落實記錄，以作為品質追蹤依據) (RMK00619) . 3.出/入口鼓起≦0.5mm超出管制規格請TSD送RCL確認板形 (RMK00619) . 4.前處理皮膜Si=14±5 mg/m2於CC2品檢室Twin-X:NRC350-Si(SUS304)檢測 (RMK00619) . 5.其餘品質管制若無特別註明，則以對應的烤漆產品用途管制 (RMK00619) . 6.【捲取+套桶】出口一律 STAGGER 捲取，並使用比訂單寬度"加寬"的套桶（一般為"P"，超低光澤與印刷為"S"） (RMK00619) | 訂單:2509DFD033/003 CC2 <生產備註> 事項如下 . 【抽氣量】白色系在CC1生產時,FINISH抽氣量請設定250,如生產中發生色差b值異常升高,請股長再加大抽氣量因應 (RMK00560) . 1.入口板厚以平凸分釐卡量測,其W/D距板邊10mm處量測 (RMK00619) . 2.入口急峻度≦0.7%，毛邊(雙平頭分釐卡)≦30μm(一定要落實記錄，以作為品質追蹤依據) (RMK00619) . 3.出/入口鼓起≦0.5mm超出管制規格請TSD送RCL確認板形 (RMK00619) . 4.前處理皮膜Si=14±5 mg/m2於CC2品檢室Twin-X:NRC350-Si(SUS304)檢測 (RMK00619) . 5.其餘品質管制若無特別註明，則以對應的烤漆產品用途管制 (RMK00619) . 6.【捲取+套桶】出口一律 STAGGER 捲取，並使用比訂單寬度"加寬"的套桶（一般為"P"，超低光澤與印刷為"S"） (RMK00619) | 訂單:2509DFD033/003 RCL 無 <生產備註> 事項 | 訂單:2509DFD033/003 CCPK 無 <生產備註> 事項 | 訂單:2509DFD033/003 CGQC 無 <品檢備註> 事項 | 訂單:2509DFD033/003 CCQC <品檢備註> 事項如下 . 1.入口板厚以平凸分釐卡量測,其W/D距板邊10mm處量測 (RMK00619) . 2.入口急峻度≦0.7%，毛邊(雙平頭分釐卡)≦30μm(一定要落實記錄，以作為品質追蹤依據) (RMK00619) . 3.出/入口鼓起≦0.5mm超出管制規格請TSD送RCL確認板形 (RMK00619) . 4.前處理皮膜Si=14±5 mg/m2於CC2品檢室Twin-X:NRC350-Si(SUS304)檢測 (RMK00619) . 5.其餘品質管制若無特別註明，則以對應的烤漆產品用途管制 (RMK00619) . 6.【捲取+套桶】出口一律 STAGGER 捲取，並使用比訂單寬度"加寬"的套桶（一般為"P"，超低光澤與印刷為"S"） (RMK00619) | 訂單:2509DFD033/003 TOL 無 <生產備註> 事項 |  | 訂單 2509DFD033/003 修改記錄如下: 20250901 16:22:54 (22030) 退火碼: >> S1, 用途碼: >> CIA008, 背面標示: >> C989, 訂單背面顏色(五碼): >> BW73Y, 背面漆膜厚: >> 12.5, 背面漆塗漆型式幾塗幾烤: >> 2, 鉻酸鹽: >> Z, 訂單厚度: >> 0.46, 訂單重: >> 70, 重量容許率(下限): >> 10, 重量容許率(上限): >> 10, 訂單寬度: >> 914, 鍍製方式: >> BC, 鋼捲內徑: >> 508, 鋼捲下限重: >> 3, 鋼捲上限重: >> 5, 壓花條件碼: >> -, 表面花紋: >> -, 綠色識別碼: >> -, 印刷輥號: >> -, 產品代碼: >> PPSUS, 皮膜碼: >> -, 單位別: >> M, 油品種類: >> Z, 塗油量: >> Z, 包裝代碼: >> A3 , 保護膜碼: >> -, 客戶試片取樣數量: >> 0, 客戶試片取樣型式: >> -, 調質碼: >> S, 套筒碼: >> P , 規格: >> CSUS304-20, 製造標準: >> SYSCO, 表面處理劑種類: >> Z, 表面處理劑塗佈量: >> Z, 伸長率測試: >> N, 硬度測試碼: >> N, 抗拉強度測試: >> N, 降伏強度測試: >> N, 厚度變異: >> 0, 訂單正面顏色(五碼): >> 1W080, 正面漆膜厚: >> 25, 正面漆塗漆型式幾塗幾烤: >> 2, 修邊碼: >> Y, 重量碼: >> AW, 鋼捲捲向: >> I, 鍍層碼: >> -, | *:
PPGL | 2509DFD035/001 |  | 1. 部分大陸料含B元素超過CNS規範管制，故請原料CNS規範之訂單不要配大陸料 (OFP00684)-{.不符.} | 1. 訂單若有厚度變異，冷軋厚度公差比照烤漆計算公式 , 但最小為 1/2 公差做設定 (OFP00254)-{.不符.} 2. "偏薄要求訂單" 鍍後厚度減 鍍後厚度下限需大於 0.02 MM,以免發生厚度不足狀況 (OFP00369)-{.不符.} 3. 部分大陸料含B元素超過CNS規範管制，故請原料CNS規範之訂單不要配大陸料 (OFP00684)-{.不符.} | 訂單:2509DFD035/001 CPL <生產備註> 事項如下 . 除HGI/ HGL 訂單邊緣不噴油. 其餘皆側緣噴油 (RMK00285) | 訂單:2509DFD035/001 CR1 無 <生產備註> 事項 | 訂單:2509DFD035/001 CR2 無 <生產備註> 事項 | 訂單:2509DFD035/001 CG1 無 <生產備註> 事項 | 訂單:2509DFD035/001 CG2 無 <生產備註> 事項 | 訂單:2509DFD035/001 CC1 <生產備註> 事項如下 . 1.本單若塗裝背面漆一律改為REVERSE COATING 例外訂單如下敘述 (RMK00163) . 2.例外訂單為R字頭超低光澤與PVDF (＞25μ)，背面漆可改 NATURE COATING，但搭配底漆避免遮蓋性不佳 (RMK00163) . ★品檢注意！JIS&CNS 訂單必須每滿50噸一定要再做一次TEST (RMK00259) . 【品檢】 第一PASS(只塗底漆)仍需作外觀板面檢驗, 若發現缺陷以８８Ｂ處置作暫留 (RMK00345) . 【品檢】測試時依Base色差值管制, 超出管制值時,若TSD2 或 TDCC判定要生產, 請在測試及外觀報表簽名 (RMK00345) . 【品檢】 測試時最後成品要不要生產由 TSD2決定 (RMK00345) . 【品檢】正式生產後, 請保留第二分切試片，簽名當作此生產批對色板, 並請留意同批目視無明顯色差。 (RMK00345) . 【品檢】每一分切留30cm*全寬試片1片裁成A4一片 TO 業務 (RMK00345) . 2015年發生過訴賠。請出口使用鋼套桶前請檢查焊接處，以免捲取後產生折痕 (RMK00381) . 2.第2Pass (RMK00438) . 2.1.線速: 50mpm 印刷輥號: G34-C1300 (RMK00438) . 2.2.第2Pass生產，前處理不必塗裝。 (RMK00438) . 2.3.出口鋼捲請貼“禁止疊放”紅色標籤。收捲張力設定同rough matt。 (RMK00438) . 2.4.Base 2輥R塗裝，濾心50μ，稀釋Thinner為No.2B，粘度50±10”，PMT設定為232℃。 (RMK00438) . 2.5.Printer (Head 1 + Head 3) 2輥印刷砂岩石紋圖案 (NYT37S)。 (RMK00438) . 2.6.Printer 生產時需開熱風。 (RMK00438) . 2.7.Printer Head 4 塗裝KP 1E6172，PMT設定為232℃。 (RMK00438) . 2.8.1E6172 Clear有含骨材，塗裝黏度：先以原液塗裝視塗裝板面狀況作調整。 (RMK00438) . 2.9.Clear稀釋Thinner為No.2B，濾心125μ。 (RMK00438) . 1.第1Pass (RMK00595) . 1.1.線速85mpm，只塗裝正面5μ，背面僅前處理不塗漆。 (RMK00595) . 1.2.正面底漆以R塗裝方式，不允許繩紋或塗佈不均..等塗裝缺陷。 (RMK00595) . 1.3.塗佈量請控制95~105%。 (RMK00595) . 1.4.第1Pass生產不用噴背標。 (RMK00595) . 1.5.★生產印刷第一PASS時，出口請收內捲★ (RMK00595) | 訂單:2509DFD035/001 CC2 <生產備註> 事項如下 . 1.本單若塗裝背面漆一律改為REVERSE COATING 例外訂單如下敘述 (RMK00163) . 2.例外訂單為R字頭超低光澤與PVDF (＞25μ)，背面漆可改 NATURE COATING，但搭配底漆避免遮蓋性不佳 (RMK00163) . ★品檢注意！JIS&CNS 訂單必須每滿50噸一定要再做一次TEST (RMK00259) . 【品檢】 第一PASS(只塗底漆)仍需作外觀板面檢驗, 若發現缺陷以８８Ｂ處置作暫留 (RMK00345) . 【品檢】測試時依Base色差值管制, 超出管制值時,若TSD2 或 TDCC判定要生產, 請在測試及外觀報表簽名 (RMK00345) . 【品檢】 測試時最後成品要不要生產由 TSD2決定 (RMK00345) . 【品檢】正式生產後, 請保留第二分切試片，簽名當作此生產批對色板, 並請留意同批目視無明顯色差。 (RMK00345) . 【品檢】每一分切留30cm*全寬試片1片裁成A4一片 TO 業務 (RMK00345) . 2015年發生過訴賠。請出口使用鋼套桶前請檢查焊接處，以免捲取後產生折痕 (RMK00381) . 2.第2Pass (RMK00438) . 2.1.線速: 50mpm 印刷輥號: G34-C1300 (RMK00438) . 2.2.第2Pass生產，前處理不必塗裝。 (RMK00438) . 2.3.出口鋼捲請貼“禁止疊放”紅色標籤。收捲張力設定同rough matt。 (RMK00438) . 2.4.Base 2輥R塗裝，濾心50μ，稀釋Thinner為No.2B，粘度50±10”，PMT設定為232℃。 (RMK00438) . 2.5.Printer (Head 1 + Head 3) 2輥印刷砂岩石紋圖案 (NYT37S)。 (RMK00438) . 2.6.Printer 生產時需開熱風。 (RMK00438) . 2.7.Printer Head 4 塗裝KP 1E6172，PMT設定為232℃。 (RMK00438) . 2.8.1E6172 Clear有含骨材，塗裝黏度：先以原液塗裝視塗裝板面狀況作調整。 (RMK00438) . 2.9.Clear稀釋Thinner為No.2B，濾心125μ。 (RMK00438) . 1.第1Pass (RMK00595) . 1.1.線速85mpm，只塗裝正面5μ，背面僅前處理不塗漆。 (RMK00595) . 1.2.正面底漆以R塗裝方式，不允許繩紋或塗佈不均..等塗裝缺陷。 (RMK00595) . 1.3.塗佈量請控制95~105%。 (RMK00595) . 1.4.第1Pass生產不用噴背標。 (RMK00595) . 1.5.★生產印刷第一PASS時，出口請收內捲★ (RMK00595) | 訂單:2509DFD035/001 RCL 無 <生產備註> 事項 | 訂單:2509DFD035/001 CCPK 無 <生產備註> 事項 | 訂單:2509DFD035/001 CGQC 無 <品檢備註> 事項 | 訂單:2509DFD035/001 CCQC <品檢備註> 事項如下 . 1.本單若塗裝背面漆一律改為REVERSE COATING 例外訂單如下敘述 (RMK00163) . 2.例外訂單為R字頭超低光澤與PVDF (＞25μ)，背面漆可改 NATURE COATING，但搭配底漆避免遮蓋性不佳 (RMK00163) . ★品檢注意！JIS&CNS 訂單必須每滿50噸一定要再做一次TEST (RMK00259) . 【品檢】 第一PASS(只塗底漆)仍需作外觀板面檢驗, 若發現缺陷以８８Ｂ處置作暫留 (RMK00345) . 【品檢】測試時依Base色差值管制, 超出管制值時,若TSD2 或 TDCC判定要生產, 請在測試及外觀報表簽名 (RMK00345) . 【品檢】 測試時最後成品要不要生產由 TSD2決定 (RMK00345) . 【品檢】正式生產後, 請保留第二分切試片，簽名當作此生產批對色板, 並請留意同批目視無明顯色差。 (RMK00345) . 【品檢】每一分切留30cm*全寬試片1片裁成A4一片 TO 業務 (RMK00345) . 2.第2Pass (RMK00438) . 2.1.線速: 50mpm 印刷輥號: G34-C1300 (RMK00438) . 2.2.第2Pass生產，前處理不必塗裝。 (RMK00438) . 2.3.出口鋼捲請貼“禁止疊放”紅色標籤。收捲張力設定同rough matt。 (RMK00438) . 2.4.Base 2輥R塗裝，濾心50μ，稀釋Thinner為No.2B，粘度50±10”，PMT設定為232℃。 (RMK00438) . 2.5.Printer (Head 1 + Head 3) 2輥印刷砂岩石紋圖案 (NYT37S)。 (RMK00438) . 2.6.Printer 生產時需開熱風。 (RMK00438) . 2.7.Printer Head 4 塗裝KP 1E6172，PMT設定為232℃。 (RMK00438) . 2.8.1E6172 Clear有含骨材，塗裝黏度：先以原液塗裝視塗裝板面狀況作調整。 (RMK00438) . 2.9.Clear稀釋Thinner為No.2B，濾心125μ。 (RMK00438) . 1.第1Pass (RMK00595) . 1.1.線速85mpm，只塗裝正面5μ，背面僅前處理不塗漆。 (RMK00595) . 1.2.正面底漆以R塗裝方式，不允許繩紋或塗佈不均..等塗裝缺陷。 (RMK00595) . 1.3.塗佈量請控制95~105%。 (RMK00595) . 1.4.第1Pass生產不用噴背標。 (RMK00595) . 1.5.★生產印刷第一PASS時，出口請收內捲★ (RMK00595) | 訂單:2509DFD035/001 TOL 無 <生產備註> 事項 |  | 訂單 2509DFD035/001 修改記錄如下: 20250902 11:07:39 (21003) 退火碼: >> S1, 用途碼: >> COA020, 背面標示: >> C811, 訂單背面顏色(五碼): >> BW73X, 背面漆膜厚: >> 15, 背面漆塗漆型式幾塗幾烤: >> 2, 鉻酸鹽: >> Z, 訂單厚度: >> 0.35, 訂單重: >> 200, 重量容許率(下限): >> 10, 重量容許率(上限): >> 10, 訂單寬度: >> 914, 鍍製方式: >> BC, 鋼捲內徑: >> 508, 鋼捲下限重: >> 3, 鋼捲上限重: >> 5, 壓花條件碼: >> -, 表面花紋: >> R, 綠色識別碼: >> -, 印刷輥號: >> G34-C1300, 產品代碼: >> PPGL, 皮膜碼: >> -, 單位別: >> M, 油品種類: >> Z, 塗油量: >> Z, 包裝代碼: >> D2 , 保護膜碼: >> -, 客戶試片取樣數量: >> 0, 客戶試片取樣型式: >> -, 調質碼: >> S, 套筒碼: >> S , 規格: >> CGLCC-20, 製造標準: >> CNS, 表面處理劑種類: >> Z, 表面處理劑塗佈量: >> Z, 伸長率測試: >> N, 硬度測試碼: >> N, 抗拉強度測試: >> N, 降伏強度測試: >> N, 厚度變異: >> -1.6, 訂單正面顏色(五碼): >> NYS3X, 正面漆膜厚: >> NOM, 正面漆塗漆型式幾塗幾烤: >> 2, 修邊碼: >> Y, 重量碼: >> AW, 鋼捲捲向: >> I, 鍍層碼: >> AZ150, | H:厚度偏薄
PPSUS | 2509DFD039/001 |  |  | 1. PPSUS&PPAL 單位長度(M/T)要自己算完後修改 SOP內容。RD洗衣機外殼用可用 -0.04～0 去算 (OFP00649)-{.不符.} | 訂單:2509DFD039/001 CPL 無 <生產備註> 事項 | 訂單:2509DFD039/001 CR1 無 <生產備註> 事項 | 訂單:2509DFD039/001 CR2 無 <生產備註> 事項 | 訂單:2509DFD039/001 CG1 無 <生產備註> 事項 | 訂單:2509DFD039/001 CG2 無 <生產備註> 事項 | 訂單:2509DFD039/001 CC1 <生產備註> 事項如下 . 【修補漆】郁潔曰：修補漆*1 (RMK-E_CHIN) . 【分切】郁潔曰：限重4.5~5噸，最後一顆可不依限重（不得超出5噸） (RMK-E_CHIN) . ★★★注意！KP PVDF烘烤時間不得低於50秒，因此線速度 LS≦48 mpm★★★ (RMK00232) . 1.入口板厚以平凸分釐卡量測,其W/D距板邊10mm處量測 (RMK00619) . 2.入口急峻度≦0.7%，毛邊(雙平頭分釐卡)≦30μm(一定要落實記錄，以作為品質追蹤依據) (RMK00619) . 3.出/入口鼓起≦0.5mm超出管制規格請TSD送RCL確認板形 (RMK00619) . 4.前處理皮膜Si=14±5 mg/m2於CC2品檢室Twin-X:NRC350-Si(SUS304)檢測 (RMK00619) . 5.其餘品質管制若無特別註明，則以對應的烤漆產品用途管制 (RMK00619) . 6.【捲取+套桶】出口一律 STAGGER 捲取，並使用比訂單寬度"加寬"的套桶（一般為"P"，超低光澤與印刷為"S"） (RMK00619) | 訂單:2509DFD039/001 CC2 <生產備註> 事項如下 . 【修補漆】郁潔曰：修補漆*1 (RMK-E_CHIN) . 【分切】郁潔曰：限重4.5~5噸，最後一顆可不依限重（不得超出5噸） (RMK-E_CHIN) . ★★★注意！KP PVDF烘烤時間不得低於50秒，因此線速度 LS≦48 mpm★★★ (RMK00232) . 1.入口板厚以平凸分釐卡量測,其W/D距板邊10mm處量測 (RMK00619) . 2.入口急峻度≦0.7%，毛邊(雙平頭分釐卡)≦30μm(一定要落實記錄，以作為品質追蹤依據) (RMK00619) . 3.出/入口鼓起≦0.5mm超出管制規格請TSD送RCL確認板形 (RMK00619) . 4.前處理皮膜Si=14±5 mg/m2於CC2品檢室Twin-X:NRC350-Si(SUS304)檢測 (RMK00619) . 5.其餘品質管制若無特別註明，則以對應的烤漆產品用途管制 (RMK00619) . 6.【捲取+套桶】出口一律 STAGGER 捲取，並使用比訂單寬度"加寬"的套桶（一般為"P"，超低光澤與印刷為"S"） (RMK00619) | 訂單:2509DFD039/001 RCL 無 <生產備註> 事項 | 訂單:2509DFD039/001 CCPK 無 <生產備註> 事項 | 訂單:2509DFD039/001 CGQC 無 <品檢備註> 事項 | 訂單:2509DFD039/001 CCQC <品檢備註> 事項如下 . 1.入口板厚以平凸分釐卡量測,其W/D距板邊10mm處量測 (RMK00619) . 2.入口急峻度≦0.7%，毛邊(雙平頭分釐卡)≦30μm(一定要落實記錄，以作為品質追蹤依據) (RMK00619) . 3.出/入口鼓起≦0.5mm超出管制規格請TSD送RCL確認板形 (RMK00619) . 4.前處理皮膜Si=14±5 mg/m2於CC2品檢室Twin-X:NRC350-Si(SUS304)檢測 (RMK00619) . 5.其餘品質管制若無特別註明，則以對應的烤漆產品用途管制 (RMK00619) . 6.【捲取+套桶】出口一律 STAGGER 捲取，並使用比訂單寬度"加寬"的套桶（一般為"P"，超低光澤與印刷為"S"） (RMK00619) | 訂單:2509DFD039/001 TOL 無 <生產備註> 事項 | 【分切】郁潔曰：限重4.5~5噸，最後一顆可不依限重（不得超出5噸）^^/CC1/CC2/ <<.E_CHIN 2025/09/12 13:53.>> 【修補漆】郁潔曰：修補漆*1^^/CC1/CC2/ <<.E_CHIN 2025/09/12 13:54.>> | 訂單 2509DFD039/001 修改記錄如下: 20250911 08:50:10 (22030) 退火碼: >> S1, 用途碼: >> CIA008, 背面標示: >> C997, 訂單背面顏色(五碼): >> BW73Y, 背面漆膜厚: >> 12.5, 背面漆塗漆型式幾塗幾烤: >> 2, 鉻酸鹽: >> Z, 訂單厚度: >> 0.5, 訂單重: >> 50, 重量容許率(下限): >> 10, 重量容許率(上限): >> 10, 訂單寬度: >> 914, 鍍製方式: >> BC, 鋼捲內徑: >> 508, 鋼捲下限重: >> 4.5, 鋼捲上限重: >> 5, 壓花條件碼: >> -, 表面花紋: >> -, 綠色識別碼: >> -, 印刷輥號: >> -, 產品代碼: >> PPSUS, 皮膜碼: >> -, 單位別: >> M, 油品種類: >> Z, 塗油量: >> Z, 包裝代碼: >> A3 , 保護膜碼: >> -, 客戶試片取樣型式: >> -, 調質碼: >> S, 套筒碼: >> P , 規格: >> CSUS443-30, 製造標準: >> SYSCO, 表面處理劑種類: >> Z, 表面處理劑塗佈量: >> Z, 伸長率測試: >> N, 硬度測試碼: >> N, 抗拉強度測試: >> N, 降伏強度測試: >> N, 訂單正面顏色(五碼): >> FL47X, 正面漆膜厚: >> 45, 正面漆塗漆型式幾塗幾烤: >> 2, 修邊碼: >> Y, 重量碼: >> AW, 鋼捲捲向: >> I, 鍍層碼: >> -, | *:
PPSUS | 2509DFD039/002 |  |  | 1. PPSUS&PPAL 單位長度(M/T)要自己算完後修改 SOP內容。RD洗衣機外殼用可用 -0.04～0 去算 (OFP00649)-{.不符.} | 訂單:2509DFD039/002 CPL 無 <生產備註> 事項 | 訂單:2509DFD039/002 CR1 無 <生產備註> 事項 | 訂單:2509DFD039/002 CR2 無 <生產備註> 事項 | 訂單:2509DFD039/002 CG1 無 <生產備註> 事項 | 訂單:2509DFD039/002 CG2 無 <生產備註> 事項 | 訂單:2509DFD039/002 CC1 <生產備註> 事項如下 . 【修補漆】郁潔曰：修補漆*1 (RMK-E_CHIN) . 【分切】郁潔曰：限重4.5~5噸，最後一顆可不依限重（不得超出5噸） (RMK-E_CHIN) . ★★★注意！KP PVDF烘烤時間不得低於50秒，因此線速度 LS≦48 mpm★★★ (RMK00232) . 1.入口板厚以平凸分釐卡量測,其W/D距板邊10mm處量測 (RMK00619) . 2.入口急峻度≦0.7%，毛邊(雙平頭分釐卡)≦30μm(一定要落實記錄，以作為品質追蹤依據) (RMK00619) . 3.出/入口鼓起≦0.5mm超出管制規格請TSD送RCL確認板形 (RMK00619) . 4.前處理皮膜Si=14±5 mg/m2於CC2品檢室Twin-X:NRC350-Si(SUS304)檢測 (RMK00619) . 5.其餘品質管制若無特別註明，則以對應的烤漆產品用途管制 (RMK00619) . 6.【捲取+套桶】出口一律 STAGGER 捲取，並使用比訂單寬度"加寬"的套桶（一般為"P"，超低光澤與印刷為"S"） (RMK00619) | 訂單:2509DFD039/002 CC2 <生產備註> 事項如下 . 【修補漆】郁潔曰：修補漆*1 (RMK-E_CHIN) . 【分切】郁潔曰：限重4.5~5噸，最後一顆可不依限重（不得超出5噸） (RMK-E_CHIN) . ★★★注意！KP PVDF烘烤時間不得低於50秒，因此線速度 LS≦48 mpm★★★ (RMK00232) . 1.入口板厚以平凸分釐卡量測,其W/D距板邊10mm處量測 (RMK00619) . 2.入口急峻度≦0.7%，毛邊(雙平頭分釐卡)≦30μm(一定要落實記錄，以作為品質追蹤依據) (RMK00619) . 3.出/入口鼓起≦0.5mm超出管制規格請TSD送RCL確認板形 (RMK00619) . 4.前處理皮膜Si=14±5 mg/m2於CC2品檢室Twin-X:NRC350-Si(SUS304)檢測 (RMK00619) . 5.其餘品質管制若無特別註明，則以對應的烤漆產品用途管制 (RMK00619) . 6.【捲取+套桶】出口一律 STAGGER 捲取，並使用比訂單寬度"加寬"的套桶（一般為"P"，超低光澤與印刷為"S"） (RMK00619) | 訂單:2509DFD039/002 RCL 無 <生產備註> 事項 | 訂單:2509DFD039/002 CCPK 無 <生產備註> 事項 | 訂單:2509DFD039/002 CGQC 無 <品檢備註> 事項 | 訂單:2509DFD039/002 CCQC <品檢備註> 事項如下 . 1.入口板厚以平凸分釐卡量測,其W/D距板邊10mm處量測 (RMK00619) . 2.入口急峻度≦0.7%，毛邊(雙平頭分釐卡)≦30μm(一定要落實記錄，以作為品質追蹤依據) (RMK00619) . 3.出/入口鼓起≦0.5mm超出管制規格請TSD送RCL確認板形 (RMK00619) . 4.前處理皮膜Si=14±5 mg/m2於CC2品檢室Twin-X:NRC350-Si(SUS304)檢測 (RMK00619) . 5.其餘品質管制若無特別註明，則以對應的烤漆產品用途管制 (RMK00619) . 6.【捲取+套桶】出口一律 STAGGER 捲取，並使用比訂單寬度"加寬"的套桶（一般為"P"，超低光澤與印刷為"S"） (RMK00619) | 訂單:2509DFD039/002 TOL 無 <生產備註> 事項 | 【分切】郁潔曰：限重4.5~5噸，最後一顆可不依限重（不得超出5噸）^^/CC1/CC2/^^ <<.E_CHIN 2025/09/12 13:54.>> 【修補漆】郁潔曰：修補漆*1^^/CC1/CC2/^^ <<.E_CHIN 2025/09/12 13:55.>> | 訂單 2509DFD039/002 修改記錄如下: 20250911 08:50:13 (22030) 退火碼: >> S1, 用途碼: >> CIA008, 背面標示: >> C997, 訂單背面顏色(五碼): >> BW73Y, 背面漆膜厚: >> 12.5, 背面漆塗漆型式幾塗幾烤: >> 2, 鉻酸鹽: >> Z, 訂單厚度: >> 0.5, 訂單重: >> 10, 重量容許率(下限): >> 10, 重量容許率(上限): >> 10, 訂單寬度: >> 914, 鍍製方式: >> BC, 鋼捲內徑: >> 508, 鋼捲下限重: >> 4.5, 鋼捲上限重: >> 5, 壓花條件碼: >> -, 表面花紋: >> -, 綠色識別碼: >> -, 印刷輥號: >> -, 產品代碼: >> PPSUS, 皮膜碼: >> -, 單位別: >> M, 油品種類: >> Z, 塗油量: >> Z, 包裝代碼: >> A3 , 保護膜碼: >> -, 客戶試片取樣型式: >> -, 調質碼: >> S, 套筒碼: >> P , 規格: >> CSUS443-30, 製造標準: >> SYSCO, 表面處理劑種類: >> Z, 表面處理劑塗佈量: >> Z, 伸長率測試: >> N, 硬度測試碼: >> N, 抗拉強度測試: >> N, 降伏強度測試: >> N, 訂單正面顏色(五碼): >> FL27X, 正面漆膜厚: >> 45, 正面漆塗漆型式幾塗幾烤: >> 2, 修邊碼: >> Y, 重量碼: >> AW, 鋼捲捲向: >> I, 鍍層碼: >> -, | *:
PPSUS | 2509DFD039/003 |  |  | 1. PPSUS&PPAL 單位長度(M/T)要自己算完後修改 SOP內容。RD洗衣機外殼用可用 -0.04～0 去算 (OFP00649)-{.不符.} | 訂單:2509DFD039/003 CPL 無 <生產備註> 事項 | 訂單:2509DFD039/003 CR1 無 <生產備註> 事項 | 訂單:2509DFD039/003 CR2 無 <生產備註> 事項 | 訂單:2509DFD039/003 CG1 無 <生產備註> 事項 | 訂單:2509DFD039/003 CG2 無 <生產備註> 事項 | 訂單:2509DFD039/003 CC1 <生產備註> 事項如下 . 【修補漆】郁潔曰：修補漆*1 (RMK-E_CHIN) . 【分切】郁潔曰：限重4.5~5噸，最後一顆可不依限重（不得超出5噸） (RMK-E_CHIN) . ★★★注意！KP PVDF烘烤時間不得低於50秒，因此線速度 LS≦48 mpm★★★ (RMK00232) . 【抽氣量】白色系在CC1生產時,FINISH抽氣量請設定250,如生產中發生色差b值異常升高,請股長再加大抽氣量因應 (RMK00560) . 1.入口板厚以平凸分釐卡量測,其W/D距板邊10mm處量測 (RMK00619) . 2.入口急峻度≦0.7%，毛邊(雙平頭分釐卡)≦30μm(一定要落實記錄，以作為品質追蹤依據) (RMK00619) . 3.出/入口鼓起≦0.5mm超出管制規格請TSD送RCL確認板形 (RMK00619) . 4.前處理皮膜Si=14±5 mg/m2於CC2品檢室Twin-X:NRC350-Si(SUS304)檢測 (RMK00619) . 5.其餘品質管制若無特別註明，則以對應的烤漆產品用途管制 (RMK00619) . 6.【捲取+套桶】出口一律 STAGGER 捲取，並使用比訂單寬度"加寬"的套桶（一般為"P"，超低光澤與印刷為"S"） (RMK00619) | 訂單:2509DFD039/003 CC2 <生產備註> 事項如下 . 【修補漆】郁潔曰：修補漆*1 (RMK-E_CHIN) . 【分切】郁潔曰：限重4.5~5噸，最後一顆可不依限重（不得超出5噸） (RMK-E_CHIN) . ★★★注意！KP PVDF烘烤時間不得低於50秒，因此線速度 LS≦48 mpm★★★ (RMK00232) . 【抽氣量】白色系在CC1生產時,FINISH抽氣量請設定250,如生產中發生色差b值異常升高,請股長再加大抽氣量因應 (RMK00560) . 1.入口板厚以平凸分釐卡量測,其W/D距板邊10mm處量測 (RMK00619) . 2.入口急峻度≦0.7%，毛邊(雙平頭分釐卡)≦30μm(一定要落實記錄，以作為品質追蹤依據) (RMK00619) . 3.出/入口鼓起≦0.5mm超出管制規格請TSD送RCL確認板形 (RMK00619) . 4.前處理皮膜Si=14±5 mg/m2於CC2品檢室Twin-X:NRC350-Si(SUS304)檢測 (RMK00619) . 5.其餘品質管制若無特別註明，則以對應的烤漆產品用途管制 (RMK00619) . 6.【捲取+套桶】出口一律 STAGGER 捲取，並使用比訂單寬度"加寬"的套桶（一般為"P"，超低光澤與印刷為"S"） (RMK00619) | 訂單:2509DFD039/003 RCL 無 <生產備註> 事項 | 訂單:2509DFD039/003 CCPK 無 <生產備註> 事項 | 訂單:2509DFD039/003 CGQC 無 <品檢備註> 事項 | 訂單:2509DFD039/003 CCQC <品檢備註> 事項如下 . 1.入口板厚以平凸分釐卡量測,其W/D距板邊10mm處量測 (RMK00619) . 2.入口急峻度≦0.7%，毛邊(雙平頭分釐卡)≦30μm(一定要落實記錄，以作為品質追蹤依據) (RMK00619) . 3.出/入口鼓起≦0.5mm超出管制規格請TSD送RCL確認板形 (RMK00619) . 4.前處理皮膜Si=14±5 mg/m2於CC2品檢室Twin-X:NRC350-Si(SUS304)檢測 (RMK00619) . 5.其餘品質管制若無特別註明，則以對應的烤漆產品用途管制 (RMK00619) . 6.【捲取+套桶】出口一律 STAGGER 捲取，並使用比訂單寬度"加寬"的套桶（一般為"P"，超低光澤與印刷為"S"） (RMK00619) | 訂單:2509DFD039/003 TOL 無 <生產備註> 事項 | 【分切】郁潔曰：限重4.5~5噸，最後一顆可不依限重（不得超出5噸）^^/CC1/CC2/^^ <<.E_CHIN 2025/09/12 13:54.>> 【修補漆】郁潔曰：修補漆*1^^/CC1/CC2/^^ <<.E_CHIN 2025/09/12 13:55.>> | 訂單 2509DFD039/003 修改記錄如下: 20250911 08:50:15 (22030) 退火碼: >> S1, 用途碼: >> CIA008, 背面標示: >> C997, 訂單背面顏色(五碼): >> BW73Y, 背面漆膜厚: >> 12.5, 背面漆塗漆型式幾塗幾烤: >> 2, 鉻酸鹽: >> Z, 訂單厚度: >> 0.5, 訂單重: >> 30, 重量容許率(下限): >> 10, 重量容許率(上限): >> 10, 訂單寬度: >> 914, 鍍製方式: >> BC, 鋼捲內徑: >> 508, 鋼捲下限重: >> 4.5, 鋼捲上限重: >> 5, 壓花條件碼: >> -, 表面花紋: >> -, 綠色識別碼: >> -, 印刷輥號: >> -, 產品代碼: >> PPSUS, 皮膜碼: >> -, 單位別: >> M, 油品種類: >> Z, 塗油量: >> Z, 包裝代碼: >> A3 , 保護膜碼: >> -, 客戶試片取樣型式: >> -, 調質碼: >> S, 套筒碼: >> P , 規格: >> CSUS443-30, 製造標準: >> SYSCO, 表面處理劑種類: >> Z, 表面處理劑塗佈量: >> Z, 伸長率測試: >> N, 硬度測試碼: >> N, 抗拉強度測試: >> N, 降伏強度測試: >> N, 厚度變異: >> 0, 訂單正面顏色(五碼): >> FW25X, 正面漆膜厚: >> 45, 正面漆塗漆型式幾塗幾烤: >> 2, 修邊碼: >> Y, 重量碼: >> AW, 鋼捲捲向: >> I, 鍍層碼: >> -, | *:
PPSUS | 2509DFD039/004 |  |  | 1. PPSUS&PPAL 單位長度(M/T)要自己算完後修改 SOP內容。RD洗衣機外殼用可用 -0.04～0 去算 (OFP00649)-{.不符.} | 訂單:2509DFD039/004 CPL 無 <生產備註> 事項 | 訂單:2509DFD039/004 CR1 無 <生產備註> 事項 | 訂單:2509DFD039/004 CR2 無 <生產備註> 事項 | 訂單:2509DFD039/004 CG1 無 <生產備註> 事項 | 訂單:2509DFD039/004 CG2 無 <生產備註> 事項 | 訂單:2509DFD039/004 CC1 <生產備註> 事項如下 . 【修補漆】郁潔曰：修補漆*1 (RMK-E_CHIN) . 【分切】郁潔曰：限重4.5~5噸，最後一顆可不依限重（不得超出5噸） (RMK-E_CHIN) . ★★★注意！KP PVDF烘烤時間不得低於50秒，因此線速度 LS≦48 mpm★★★ (RMK00232) . 1.入口板厚以平凸分釐卡量測,其W/D距板邊10mm處量測 (RMK00619) . 2.入口急峻度≦0.7%，毛邊(雙平頭分釐卡)≦30μm(一定要落實記錄，以作為品質追蹤依據) (RMK00619) . 3.出/入口鼓起≦0.5mm超出管制規格請TSD送RCL確認板形 (RMK00619) . 4.前處理皮膜Si=14±5 mg/m2於CC2品檢室Twin-X:NRC350-Si(SUS304)檢測 (RMK00619) . 5.其餘品質管制若無特別註明，則以對應的烤漆產品用途管制 (RMK00619) . 6.【捲取+套桶】出口一律 STAGGER 捲取，並使用比訂單寬度"加寬"的套桶（一般為"P"，超低光澤與印刷為"S"） (RMK00619) | 訂單:2509DFD039/004 CC2 <生產備註> 事項如下 . 【修補漆】郁潔曰：修補漆*1 (RMK-E_CHIN) . 【分切】郁潔曰：限重4.5~5噸，最後一顆可不依限重（不得超出5噸） (RMK-E_CHIN) . ★★★注意！KP PVDF烘烤時間不得低於50秒，因此線速度 LS≦48 mpm★★★ (RMK00232) . 1.入口板厚以平凸分釐卡量測,其W/D距板邊10mm處量測 (RMK00619) . 2.入口急峻度≦0.7%，毛邊(雙平頭分釐卡)≦30μm(一定要落實記錄，以作為品質追蹤依據) (RMK00619) . 3.出/入口鼓起≦0.5mm超出管制規格請TSD送RCL確認板形 (RMK00619) . 4.前處理皮膜Si=14±5 mg/m2於CC2品檢室Twin-X:NRC350-Si(SUS304)檢測 (RMK00619) . 5.其餘品質管制若無特別註明，則以對應的烤漆產品用途管制 (RMK00619) . 6.【捲取+套桶】出口一律 STAGGER 捲取，並使用比訂單寬度"加寬"的套桶（一般為"P"，超低光澤與印刷為"S"） (RMK00619) | 訂單:2509DFD039/004 RCL 無 <生產備註> 事項 | 訂單:2509DFD039/004 CCPK 無 <生產備註> 事項 | 訂單:2509DFD039/004 CGQC 無 <品檢備註> 事項 | 訂單:2509DFD039/004 CCQC <品檢備註> 事項如下 . 1.入口板厚以平凸分釐卡量測,其W/D距板邊10mm處量測 (RMK00619) . 2.入口急峻度≦0.7%，毛邊(雙平頭分釐卡)≦30μm(一定要落實記錄，以作為品質追蹤依據) (RMK00619) . 3.出/入口鼓起≦0.5mm超出管制規格請TSD送RCL確認板形 (RMK00619) . 4.前處理皮膜Si=14±5 mg/m2於CC2品檢室Twin-X:NRC350-Si(SUS304)檢測 (RMK00619) . 5.其餘品質管制若無特別註明，則以對應的烤漆產品用途管制 (RMK00619) . 6.【捲取+套桶】出口一律 STAGGER 捲取，並使用比訂單寬度"加寬"的套桶（一般為"P"，超低光澤與印刷為"S"） (RMK00619) | 訂單:2509DFD039/004 TOL 無 <生產備註> 事項 | 【分切】郁潔曰：限重4.5~5噸，最後一顆可不依限重（不得超出5噸）^^/CC1/CC2/^^ <<.E_CHIN 2025/09/12 13:55.>> 【修補漆】郁潔曰：修補漆*1^^/CC1/CC2/^^ <<.E_CHIN 2025/09/12 13:55.>> | 訂單 2509DFD039/004 修改記錄如下: 20250911 08:50:17 (22030) 退火碼: >> S1, 用途碼: >> CIA008, 背面標示: >> C997, 訂單背面顏色(五碼): >> BW73Y, 背面漆膜厚: >> 12.5, 背面漆塗漆型式幾塗幾烤: >> 2, 鉻酸鹽: >> Z, 訂單厚度: >> 0.526, 訂單重: >> 70, 重量容許率(下限): >> 10, 重量容許率(上限): >> 10, 訂單寬度: >> 1219, 鍍製方式: >> BC, 鋼捲內徑: >> 508, 鋼捲下限重: >> 4.5, 鋼捲上限重: >> 5, 壓花條件碼: >> -, 表面花紋: >> -, 綠色識別碼: >> -, 印刷輥號: >> -, 產品代碼: >> PPSUS, 皮膜碼: >> -, 單位別: >> M, 油品種類: >> Z, 塗油量: >> Z, 包裝代碼: >> A3 , 保護膜碼: >> -, 客戶試片取樣型式: >> -, 調質碼: >> S, 套筒碼: >> P , 規格: >> CSUS443-30, 製造標準: >> SYSCO, 表面處理劑種類: >> Z, 表面處理劑塗佈量: >> Z, 伸長率測試: >> N, 硬度測試碼: >> N, 抗拉強度測試: >> N, 降伏強度測試: >> N, 訂單正面顏色(五碼): >> FY42X, 正面漆膜厚: >> 45, 正面漆塗漆型式幾塗幾烤: >> 2, 修邊碼: >> Y, 重量碼: >> AW, 鋼捲捲向: >> I, 鍍層碼: >> -, | *:
PPSUS | 2509DFD039/005 |  |  | 1. PPSUS&PPAL 單位長度(M/T)要自己算完後修改 SOP內容。RD洗衣機外殼用可用 -0.04～0 去算 (OFP00649)-{.不符.} | 訂單:2509DFD039/005 CPL 無 <生產備註> 事項 | 訂單:2509DFD039/005 CR1 無 <生產備註> 事項 | 訂單:2509DFD039/005 CR2 無 <生產備註> 事項 | 訂單:2509DFD039/005 CG1 無 <生產備註> 事項 | 訂單:2509DFD039/005 CG2 無 <生產備註> 事項 | 訂單:2509DFD039/005 CC1 <生產備註> 事項如下 . 【分切】郁潔曰：2~4噸(盡量偏下限重為主，不超過4噸) (RMK-E_CHIN) . 【修補漆】郁潔曰：修補漆*1 (RMK-E_CHIN) . ★★★注意！KP PVDF烘烤時間不得低於50秒，因此線速度 LS≦48 mpm★★★ (RMK00232) . 1.入口板厚以平凸分釐卡量測,其W/D距板邊10mm處量測 (RMK00619) . 2.入口急峻度≦0.7%，毛邊(雙平頭分釐卡)≦30μm(一定要落實記錄，以作為品質追蹤依據) (RMK00619) . 3.出/入口鼓起≦0.5mm超出管制規格請TSD送RCL確認板形 (RMK00619) . 4.前處理皮膜Si=14±5 mg/m2於CC2品檢室Twin-X:NRC350-Si(SUS304)檢測 (RMK00619) . 5.其餘品質管制若無特別註明，則以對應的烤漆產品用途管制 (RMK00619) . 6.【捲取+套桶】出口一律 STAGGER 捲取，並使用比訂單寬度"加寬"的套桶（一般為"P"，超低光澤與印刷為"S"） (RMK00619) | 訂單:2509DFD039/005 CC2 <生產備註> 事項如下 . 【分切】郁潔曰：2~4噸(盡量偏下限重為主，不超過4噸) (RMK-E_CHIN) . 【修補漆】郁潔曰：修補漆*1 (RMK-E_CHIN) . ★★★注意！KP PVDF烘烤時間不得低於50秒，因此線速度 LS≦48 mpm★★★ (RMK00232) . 1.入口板厚以平凸分釐卡量測,其W/D距板邊10mm處量測 (RMK00619) . 2.入口急峻度≦0.7%，毛邊(雙平頭分釐卡)≦30μm(一定要落實記錄，以作為品質追蹤依據) (RMK00619) . 3.出/入口鼓起≦0.5mm超出管制規格請TSD送RCL確認板形 (RMK00619) . 4.前處理皮膜Si=14±5 mg/m2於CC2品檢室Twin-X:NRC350-Si(SUS304)檢測 (RMK00619) . 5.其餘品質管制若無特別註明，則以對應的烤漆產品用途管制 (RMK00619) . 6.【捲取+套桶】出口一律 STAGGER 捲取，並使用比訂單寬度"加寬"的套桶（一般為"P"，超低光澤與印刷為"S"） (RMK00619) | 訂單:2509DFD039/005 RCL 無 <生產備註> 事項 | 訂單:2509DFD039/005 CCPK 無 <生產備註> 事項 | 訂單:2509DFD039/005 CGQC 無 <品檢備註> 事項 | 訂單:2509DFD039/005 CCQC <品檢備註> 事項如下 . 1.入口板厚以平凸分釐卡量測,其W/D距板邊10mm處量測 (RMK00619) . 2.入口急峻度≦0.7%，毛邊(雙平頭分釐卡)≦30μm(一定要落實記錄，以作為品質追蹤依據) (RMK00619) . 3.出/入口鼓起≦0.5mm超出管制規格請TSD送RCL確認板形 (RMK00619) . 4.前處理皮膜Si=14±5 mg/m2於CC2品檢室Twin-X:NRC350-Si(SUS304)檢測 (RMK00619) . 5.其餘品質管制若無特別註明，則以對應的烤漆產品用途管制 (RMK00619) . 6.【捲取+套桶】出口一律 STAGGER 捲取，並使用比訂單寬度"加寬"的套桶（一般為"P"，超低光澤與印刷為"S"） (RMK00619) | 訂單:2509DFD039/005 TOL 無 <生產備註> 事項 | 【修補漆】郁潔曰：修補漆*1^^/CC1/CC2/^^ <<.E_CHIN 2025/09/12 13:55.>> 【分切】郁潔曰：2~4噸(盡量偏下限重為主，不超過4噸)^^/CC1/CC2/ <<.E_CHIN 2025/09/12 13:56.>> | 訂單 2509DFD039/005 修改記錄如下: 20250911 08:50:19 (22030) 退火碼: >> S1, 用途碼: >> CIA008, 背面標示: >> C997, 訂單背面顏色(五碼): >> BW73Y, 背面漆膜厚: >> 12.5, 背面漆塗漆型式幾塗幾烤: >> 2, 鉻酸鹽: >> Z, 訂單厚度: >> 0.5, 訂單重: >> 5, 重量容許率(下限): >> 10, 重量容許率(上限): >> 10, 訂單寬度: >> 914, 鍍製方式: >> BC, 鋼捲內徑: >> 508, 鋼捲下限重: >> 2, 鋼捲上限重: >> 4, 壓花條件碼: >> -, 表面花紋: >> -, 綠色識別碼: >> -, 印刷輥號: >> -, 產品代碼: >> PPSUS, 皮膜碼: >> -, 單位別: >> M, 油品種類: >> Z, 塗油量: >> Z, 包裝代碼: >> A3 , 保護膜碼: >> -, 客戶試片取樣型式: >> -, 調質碼: >> S, 套筒碼: >> P , 規格: >> CSUS443-30, 製造標準: >> SYSCO, 表面處理劑種類: >> Z, 表面處理劑塗佈量: >> Z, 伸長率測試: >> N, 硬度測試碼: >> N, 抗拉強度測試: >> N, 降伏強度測試: >> N, 訂單正面顏色(五碼): >> FL13X, 正面漆膜厚: >> 45, 正面漆塗漆型式幾塗幾烤: >> 2, 修邊碼: >> Y, 重量碼: >> AW, 鋼捲捲向: >> I, 鍍層碼: >> -, | *:
PPGL | 2509DFD044/001 | 1. 單捲限重檢核 (原料重:18.5~23.5, 分切困難:19.60~20.60,22.40~23.40, 單捲限重:2.80~3.20)(OFP00031)-{.不符.} | 1. 部分大陸料含B元素超過CNS規範管制，故請原料CNS規範之訂單不要配大陸料 (OFP00684)-{.不符.} | 1. 部分大陸料含B元素超過CNS規範管制，故請原料CNS規範之訂單不要配大陸料 (OFP00684)-{.不符.} | 訂單:2509DFD044/001 CPL <生產備註> 事項如下 . 除HGI/ HGL 訂單邊緣不噴油. 其餘皆側緣噴油 (RMK00285) . CNS AZ70 鍍層相當於 SYSCO AZ070 鍍層 (RMK00295) | 訂單:2509DFD044/001 CR1 <生產備註> 事項如下 . 【烤漆最終寬度】客戶目標寬度1212mm-1214mm（不保證） (RMK-E_CHIN) . 完軋寬度超出管制值上限≦2mm時,冷軋繼續生產並填寫品質異常通報單給鍍鋅線,以便調整張力與板溫 (RMK00278) . CNS AZ70 鍍層相當於 SYSCO AZ070 鍍層 (RMK00295) | 訂單:2509DFD044/001 CR2 <生產備註> 事項如下 . 【烤漆最終寬度】客戶目標寬度1212mm-1214mm（不保證） (RMK-E_CHIN) . 完軋寬度超出管制值上限≦2mm時,冷軋繼續生產並填寫品質異常通報單給鍍鋅線,以便調整張力與板溫 (RMK00278) . CNS AZ70 鍍層相當於 SYSCO AZ070 鍍層 (RMK00295) | 訂單:2509DFD044/001 CG1 <生產備註> 事項如下 . 【烤漆最終寬度】客戶目標寬度1212mm-1214mm（不保證） (RMK-E_CHIN) . 弓形度、 波高、 急峻度,每顆鋼捲皆須詳細記錄. (RMK00058) . 平板類,鍍鋅生產時SKIN PASS & T/L 請依據鍍鋅標準規定生產. (RMK00058) . 每二顆母鋼捲需切2M板量測急峻度,並記錄於外觀檢查記錄表內. (RMK00058) . 出口鋼捲盤捲後目視不允許有鼓起. (RMK00058) | 訂單:2509DFD044/001 CG2 <生產備註> 事項如下 . 【烤漆最終寬度】客戶目標寬度1212mm-1214mm（不保證） (RMK-E_CHIN) . 弓形度、 波高、 急峻度,每顆鋼捲皆須詳細記錄. (RMK00058) . 平板類,鍍鋅生產時SKIN PASS & T/L 請依據鍍鋅標準規定生產. (RMK00058) . 每二顆母鋼捲需切2M板量測急峻度,並記錄於外觀檢查記錄表內. (RMK00058) . 出口鋼捲盤捲後目視不允許有鼓起. (RMK00058) | 訂單:2509DFD044/001 CC1 <生產備註> 事項如下 . 【分切】玲翎曰：限重2.8~3.2，最後一顆可不依限重（勿大於 3.2T） (RMK-E_CHIN) . 【烤漆最終寬度】客戶目標寬度1212mm-1214mm（不保證） (RMK-E_CHIN) . 使用紙套筒請出口主操注意調整張力設定 背面標示要記得噴印. (RMK00058) . 每顆母鋼捲需切2M板量測急峻度,並記錄於報表內. (RMK00058) . 表面要求嚴格,不允許鋅痕,線痕,壓痕,樹皮(曾被訴賠)...等缺陷. (RMK00058) . 室內隔間用料2邊7MM以內允許輕微缺陷,如邊緣應變痕,點狀未著漆,亮痕… (RMK00058) . 1.本單若塗裝背面漆一律改為REVERSE COATING 例外訂單如下敘述 (RMK00163) . 2.例外訂單為R字頭超低光澤與PVDF (＞25μ)，背面漆可改 NATURE COATING，但搭配底漆避免遮蓋性不佳 (RMK00163) . ★品檢注意！JIS&CNS 訂單必須每滿50噸一定要再做一次TEST (RMK00259) . 【色差特別管制】LY126(LY121)初期測試其色差值要求於 2020/11/12會議中決議與客戶確認板△E≦0.6+目視管理確認 (RMK00562) . 【終端客戶色差特別管制】色差值要求於2020/11/12會議中決議與客戶確認板△E≦0.6與目視管理確認 (RMK00573) | 訂單:2509DFD044/001 CC2 <生產備註> 事項如下 . 【分切】玲翎曰：限重2.8~3.2，最後一顆可不依限重（勿大於 3.2T） (RMK-E_CHIN) . 【烤漆最終寬度】客戶目標寬度1212mm-1214mm（不保證） (RMK-E_CHIN) . 使用紙套筒請出口主操注意調整張力設定 背面標示要記得噴印. (RMK00058) . 每顆母鋼捲需切2M板量測急峻度,並記錄於報表內. (RMK00058) . 表面要求嚴格,不允許鋅痕,線痕,壓痕,樹皮(曾被訴賠)...等缺陷. (RMK00058) . 室內隔間用料2邊7MM以內允許輕微缺陷,如邊緣應變痕,點狀未著漆,亮痕… (RMK00058) . 1.本單若塗裝背面漆一律改為REVERSE COATING 例外訂單如下敘述 (RMK00163) . 2.例外訂單為R字頭超低光澤與PVDF (＞25μ)，背面漆可改 NATURE COATING，但搭配底漆避免遮蓋性不佳 (RMK00163) . ★品檢注意！JIS&CNS 訂單必須每滿50噸一定要再做一次TEST (RMK00259) . 【色差特別管制】LY126(LY121)初期測試其色差值要求於 2020/11/12會議中決議與客戶確認板△E≦0.6+目視管理確認 (RMK00562) . 【終端客戶色差特別管制】色差值要求於2020/11/12會議中決議與客戶確認板△E≦0.6與目視管理確認 (RMK00573) | 訂單:2509DFD044/001 RCL <生產備註> 事項如下 . 【色差特別管制】LY126(LY121)初期測試其色差值要求於 2020/11/12會議中決議與客戶確認板△E≦0.6+目視管理確認 (RMK00562) | 訂單:2509DFD044/001 CCPK 無 <生產備註> 事項 | 訂單:2509DFD044/001 CGQC <品檢備註> 事項如下 . 弓形度、 波高、 急峻度,每顆鋼捲皆須詳細記錄. (RMK00058) . 每二顆母鋼捲需切2M板量測急峻度,並記錄於外觀檢查記錄表內. (RMK00058) . 出口鋼捲盤捲後目視不允許有鼓起. (RMK00058) | 訂單:2509DFD044/001 CCQC <品檢備註> 事項如下 . 1.本單若塗裝背面漆一律改為REVERSE COATING 例外訂單如下敘述 (RMK00163) . 2.例外訂單為R字頭超低光澤與PVDF (＞25μ)，背面漆可改 NATURE COATING，但搭配底漆避免遮蓋性不佳 (RMK00163) . ★品檢注意！JIS&CNS 訂單必須每滿50噸一定要再做一次TEST (RMK00259) . 【色差特別管制】LY126(LY121)初期測試其色差值要求於 2020/11/12會議中決議與客戶確認板△E≦0.6+目視管理確認 (RMK00562) . 【終端客戶色差特別管制】色差值要求於2020/11/12會議中決議與客戶確認板△E≦0.6與目視管理確認 (RMK00573) | 訂單:2509DFD044/001 TOL 無 <生產備註> 事項 | 【烤漆最終寬度】客戶目標寬度1212mm-1214mm（不保證）^^/CR1/CR2/CG1/CG2/CC1/CC2/ <<.E_CHIN 2025/09/08 10:24.>> 【分切】玲翎曰：限重2.8~3.2，最後一顆可不依限重（勿大於 3.2T）^^/CC1/CC2/ <<.E_CHIN 2025/09/08 10:43.>> | 訂單 2509DFD044/001 修改記錄如下: 20250904 14:26:59 (24025) 退火碼: >> S1, 用途碼: >> CIA007, 背面標示: >> C008, 訂單背面顏色(五碼): >> BW736, 背面漆膜厚: >> NOM, 背面漆塗漆型式幾塗幾烤: >> 1, 鉻酸鹽: >> Z, 訂單厚度: >> 0.326, 訂單重: >> 20, 重量容許率(下限): >> 10, 重量容許率(上限): >> 10, 訂單寬度: >> 1210, 鍍製方式: >> BC, 鋼捲內徑: >> 508, 鋼捲下限重: >> 2.8, 鋼捲上限重: >> 3.2, 壓花條件碼: >> -, 表面花紋: >> R, 綠色識別碼: >> -, 印刷輥號: >> -, 產品代碼: >> PPGL, 皮膜碼: >> -, 單位別: >> M, 油品種類: >> Z, 塗油量: >> Z, 包裝代碼: >> S4 , 保護膜碼: >> -, 客戶試片取樣型式: >> -, 調質碼: >> S, 套筒碼: >> P , 規格: >> CGLC400-10, 製造標準: >> CNS, 表面處理劑種類: >> Z, 表面處理劑塗佈量: >> Z, 伸長率測試: >> N, 硬度測試碼: >> N, 抗拉強度測試: >> N, 降伏強度測試: >> N, 厚度變異: >> 0, 訂單正面顏色(五碼): >> LY126, 正面漆膜厚: >> 25, 正面漆塗漆型式幾塗幾烤: >> 2, 修邊碼: >> Y, 重量碼: >> AW, 鋼捲捲向: >> I, 鍍層碼: >> AZ70, | *:
PPGL | 2509DFD044/002 | 1. 單捲限重檢核 (原料重:15~20, 分切困難:16.00~16.80,19.60~20, 單捲限重:2.80~3.20)(OFP00031)-{.不符.} | 1. 部分大陸料含B元素超過CNS規範管制，故請原料CNS規範之訂單不要配大陸料 (OFP00684)-{.不符.} | 1. 注意！因客戶有特殊寬度公差需求，因此本SPEC 比照寬度需求 0~+5 設定。用於一般用途請回復正常寬度公差 (OFP00496)-{.不符.} 2. 要求寬度公差 0~+3 確認：HR=2.02 CR1=915 CR2=914 CR/CG寬度公差=+6/+5 (參2009DFD036/001) (OFP00503)-{.不符.} 3. 部分大陸料含B元素超過CNS規範管制，故請原料CNS規範之訂單不要配大陸料 (OFP00684)-{.不符.} | 訂單:2509DFD044/002 CPL <生產備註> 事項如下 . 除HGI/ HGL 訂單邊緣不噴油. 其餘皆側緣噴油 (RMK00285) . CNS AZ70 鍍層相當於 SYSCO AZ070 鍍層 (RMK00295) | 訂單:2509DFD044/002 CR1 <生產備註> 事項如下 . 【烤漆後目標寬度】玲翎曰：目標寬度912mm~914mm（不保證） (RMK-E_CHIN) . 完軋寬度超出管制值上限≦2mm時,冷軋繼續生產並填寫品質異常通報單給鍍鋅線,以便調整張力與板溫 (RMK00278) . CNS AZ70 鍍層相當於 SYSCO AZ070 鍍層 (RMK00295) | 訂單:2509DFD044/002 CR2 <生產備註> 事項如下 . 【烤漆後目標寬度】玲翎曰：目標寬度912mm~914mm（不保證） (RMK-E_CHIN) . 完軋寬度超出管制值上限≦2mm時,冷軋繼續生產並填寫品質異常通報單給鍍鋅線,以便調整張力與板溫 (RMK00278) . CNS AZ70 鍍層相當於 SYSCO AZ070 鍍層 (RMK00295) | 訂單:2509DFD044/002 CG1 <生產備註> 事項如下 . 【烤漆後目標寬度】玲翎曰：目標寬度912mm~914mm（不保證） (RMK-E_CHIN) . 弓形度、 波高、 急峻度,每顆鋼捲皆須詳細記錄. (RMK00058) . 平板類,鍍鋅生產時SKIN PASS & T/L 請依據鍍鋅標準規定生產. (RMK00058) . 每二顆母鋼捲需切2M板量測急峻度,並記錄於外觀檢查記錄表內. (RMK00058) . 出口鋼捲盤捲後目視不允許有鼓起. (RMK00058) | 訂單:2509DFD044/002 CG2 <生產備註> 事項如下 . 【烤漆後目標寬度】玲翎曰：目標寬度912mm~914mm（不保證） (RMK-E_CHIN) . 弓形度、 波高、 急峻度,每顆鋼捲皆須詳細記錄. (RMK00058) . 平板類,鍍鋅生產時SKIN PASS & T/L 請依據鍍鋅標準規定生產. (RMK00058) . 每二顆母鋼捲需切2M板量測急峻度,並記錄於外觀檢查記錄表內. (RMK00058) . 出口鋼捲盤捲後目視不允許有鼓起. (RMK00058) | 訂單:2509DFD044/002 CC1 <生產備註> 事項如下 . 【分切】玲翎曰：限重2.8~3.2，最後一顆可不依限重（不可超過 3.2 T） (RMK-E_CHIN) . 【烤漆後目標寬度】玲翎曰：目標寬度912mm~914mm（不保證） (RMK-E_CHIN) . 使用紙套筒請出口主操注意調整張力設定 背面標示要記得噴印. (RMK00058) . 每顆母鋼捲需切2M板量測急峻度,並記錄於報表內. (RMK00058) . 表面要求嚴格,不允許鋅痕,線痕,壓痕,樹皮(曾被訴賠)...等缺陷. (RMK00058) . 室內隔間用料2邊7MM以內允許輕微缺陷,如邊緣應變痕,點狀未著漆,亮痕… (RMK00058) . 1.本單若塗裝背面漆一律改為REVERSE COATING 例外訂單如下敘述 (RMK00163) . 2.例外訂單為R字頭超低光澤與PVDF (＞25μ)，背面漆可改 NATURE COATING，但搭配底漆避免遮蓋性不佳 (RMK00163) . ★品檢注意！JIS&CNS 訂單必須每滿50噸一定要再做一次TEST (RMK00259) . 【色差特別管制】LY126(LY121)初期測試其色差值要求於 2020/11/12會議中決議與客戶確認板△E≦0.6+目視管理確認 (RMK00562) . 【終端客戶色差特別管制】色差值要求於2020/11/12會議中決議與客戶確認板△E≦0.6與目視管理確認 (RMK00573) | 訂單:2509DFD044/002 CC2 <生產備註> 事項如下 . 【分切】玲翎曰：限重2.8~3.2，最後一顆可不依限重（不可超過 3.2 T） (RMK-E_CHIN) . 【烤漆後目標寬度】玲翎曰：目標寬度912mm~914mm（不保證） (RMK-E_CHIN) . 使用紙套筒請出口主操注意調整張力設定 背面標示要記得噴印. (RMK00058) . 每顆母鋼捲需切2M板量測急峻度,並記錄於報表內. (RMK00058) . 表面要求嚴格,不允許鋅痕,線痕,壓痕,樹皮(曾被訴賠)...等缺陷. (RMK00058) . 室內隔間用料2邊7MM以內允許輕微缺陷,如邊緣應變痕,點狀未著漆,亮痕… (RMK00058) . 1.本單若塗裝背面漆一律改為REVERSE COATING 例外訂單如下敘述 (RMK00163) . 2.例外訂單為R字頭超低光澤與PVDF (＞25μ)，背面漆可改 NATURE COATING，但搭配底漆避免遮蓋性不佳 (RMK00163) . ★品檢注意！JIS&CNS 訂單必須每滿50噸一定要再做一次TEST (RMK00259) . 【色差特別管制】LY126(LY121)初期測試其色差值要求於 2020/11/12會議中決議與客戶確認板△E≦0.6+目視管理確認 (RMK00562) . 【終端客戶色差特別管制】色差值要求於2020/11/12會議中決議與客戶確認板△E≦0.6與目視管理確認 (RMK00573) | 訂單:2509DFD044/002 RCL <生產備註> 事項如下 . 【色差特別管制】LY126(LY121)初期測試其色差值要求於 2020/11/12會議中決議與客戶確認板△E≦0.6+目視管理確認 (RMK00562) | 訂單:2509DFD044/002 CCPK 無 <生產備註> 事項 | 訂單:2509DFD044/002 CGQC <品檢備註> 事項如下 . 弓形度、 波高、 急峻度,每顆鋼捲皆須詳細記錄. (RMK00058) . 每二顆母鋼捲需切2M板量測急峻度,並記錄於外觀檢查記錄表內. (RMK00058) . 出口鋼捲盤捲後目視不允許有鼓起. (RMK00058) | 訂單:2509DFD044/002 CCQC <品檢備註> 事項如下 . 1.本單若塗裝背面漆一律改為REVERSE COATING 例外訂單如下敘述 (RMK00163) . 2.例外訂單為R字頭超低光澤與PVDF (＞25μ)，背面漆可改 NATURE COATING，但搭配底漆避免遮蓋性不佳 (RMK00163) . ★品檢注意！JIS&CNS 訂單必須每滿50噸一定要再做一次TEST (RMK00259) . 【色差特別管制】LY126(LY121)初期測試其色差值要求於 2020/11/12會議中決議與客戶確認板△E≦0.6+目視管理確認 (RMK00562) . 【終端客戶色差特別管制】色差值要求於2020/11/12會議中決議與客戶確認板△E≦0.6與目視管理確認 (RMK00573) | 訂單:2509DFD044/002 TOL 無 <生產備註> 事項 | 【烤漆後目標寬度】玲翎曰：目標寬度912mm~914mm（不保證）^^/CR1/CR2/CG1/CG2/CC1/CC2/ <<.E_CHIN 2025/09/08 10:54.>> 【分切】玲翎曰：限重2.8~3.2，最後一顆可不依限重（不可超過 3.2 T）^^/CC1/CC2/ <<.E_CHIN 2025/09/08 10:55.>> | 訂單 2509DFD044/002 修改記錄如下: 20250904 14:27:02 (24025) 退火碼: >> S1, 用途碼: >> CIA007, 背面標示: >> C008, 訂單背面顏色(五碼): >> BW736, 背面漆膜厚: >> NOM, 背面漆塗漆型式幾塗幾烤: >> 1, 鉻酸鹽: >> Z, 訂單厚度: >> 0.476, 訂單重: >> 265, 重量容許率(下限): >> 10, 重量容許率(上限): >> 10, 訂單寬度: >> 911, 鍍製方式: >> BC, 鋼捲內徑: >> 508, 鋼捲下限重: >> 2.8, 鋼捲上限重: >> 3.2, 壓花條件碼: >> -, 表面花紋: >> R, 綠色識別碼: >> -, 印刷輥號: >> -, 產品代碼: >> PPGL, 皮膜碼: >> -, 單位別: >> M, 油品種類: >> Z, 塗油量: >> Z, 包裝代碼: >> S4 , 保護膜碼: >> -, 客戶試片取樣型式: >> -, 調質碼: >> S, 套筒碼: >> P , 規格: >> CGLC400-10, 製造標準: >> CNS, 表面處理劑種類: >> Z, 表面處理劑塗佈量: >> Z, 伸長率測試: >> N, 硬度測試碼: >> N, 抗拉強度測試: >> N, 降伏強度測試: >> N, 厚度變異: >> 0, 訂單正面顏色(五碼): >> LY126, 正面漆膜厚: >> 25, 正面漆塗漆型式幾塗幾烤: >> 2, 修邊碼: >> Y, 重量碼: >> AW, 鋼捲捲向: >> I, 鍍層碼: >> AZ70, | *:
PPGL | 2509DFD044/003 | 1. 單捲限重檢核 (原料重:15~20, 分切困難:16.00~16.80,19.60~20, 單捲限重:2.80~3.20)(OFP00031)-{.不符.} | 1. 部分大陸料含B元素超過CNS規範管制，故請原料CNS規範之訂單不要配大陸料 (OFP00684)-{.不符.} | 1. 注意！因客戶有特殊寬度公差需求，因此本SPEC 比照寬度需求 0~+5 設定。用於一般用途請回復正常寬度公差 (OFP00496)-{.不符.} 2. 要求寬度公差 0~+3 確認：HR=2.02 CR1=915 CR2=914 CR/CG寬度公差=+6/+5 (參2009DFD036/001) (OFP00503)-{.不符.} 3. 部分大陸料含B元素超過CNS規範管制，故請原料CNS規範之訂單不要配大陸料 (OFP00684)-{.不符.} | 訂單:2509DFD044/003 CPL <生產備註> 事項如下 . 除HGI/ HGL 訂單邊緣不噴油. 其餘皆側緣噴油 (RMK00285) . CNS AZ70 鍍層相當於 SYSCO AZ070 鍍層 (RMK00295) | 訂單:2509DFD044/003 CR1 <生產備註> 事項如下 . 【烤漆後目標寬度】玲翎曰：目標寬度912mm~914mm（不保證） (RMK-E_CHIN) . 完軋寬度超出管制值上限≦2mm時,冷軋繼續生產並填寫品質異常通報單給鍍鋅線,以便調整張力與板溫 (RMK00278) . CNS AZ70 鍍層相當於 SYSCO AZ070 鍍層 (RMK00295) | 訂單:2509DFD044/003 CR2 <生產備註> 事項如下 . 【烤漆後目標寬度】玲翎曰：目標寬度912mm~914mm（不保證） (RMK-E_CHIN) . 完軋寬度超出管制值上限≦2mm時,冷軋繼續生產並填寫品質異常通報單給鍍鋅線,以便調整張力與板溫 (RMK00278) . CNS AZ70 鍍層相當於 SYSCO AZ070 鍍層 (RMK00295) | 訂單:2509DFD044/003 CG1 <生產備註> 事項如下 . 【烤漆後目標寬度】玲翎曰：目標寬度912mm~914mm（不保證） (RMK-E_CHIN) . 弓形度、 波高、 急峻度,每顆鋼捲皆須詳細記錄. (RMK00058) . 平板類,鍍鋅生產時SKIN PASS & T/L 請依據鍍鋅標準規定生產. (RMK00058) . 每二顆母鋼捲需切2M板量測急峻度,並記錄於外觀檢查記錄表內. (RMK00058) . 出口鋼捲盤捲後目視不允許有鼓起. (RMK00058) | 訂單:2509DFD044/003 CG2 <生產備註> 事項如下 . 【烤漆後目標寬度】玲翎曰：目標寬度912mm~914mm（不保證） (RMK-E_CHIN) . 弓形度、 波高、 急峻度,每顆鋼捲皆須詳細記錄. (RMK00058) . 平板類,鍍鋅生產時SKIN PASS & T/L 請依據鍍鋅標準規定生產. (RMK00058) . 每二顆母鋼捲需切2M板量測急峻度,並記錄於外觀檢查記錄表內. (RMK00058) . 出口鋼捲盤捲後目視不允許有鼓起. (RMK00058) | 訂單:2509DFD044/003 CC1 <生產備註> 事項如下 . 【分切】玲翎曰：限重2.8~3.2，最後一顆可不依限重（不可超過 3.2 T） (RMK-E_CHIN) . 【烤漆後目標寬度】玲翎曰：目標寬度912mm~914mm（不保證） (RMK-E_CHIN) . 使用紙套筒請出口主操注意調整張力設定 背面標示要記得噴印. (RMK00058) . 每顆母鋼捲需切2M板量測急峻度,並記錄於報表內. (RMK00058) . 表面要求嚴格,不允許鋅痕,線痕,壓痕,樹皮(曾被訴賠)...等缺陷. (RMK00058) . 室內隔間用料2邊7MM以內允許輕微缺陷,如邊緣應變痕,點狀未著漆,亮痕… (RMK00058) . 1.本單若塗裝背面漆一律改為REVERSE COATING 例外訂單如下敘述 (RMK00163) . 2.例外訂單為R字頭超低光澤與PVDF (＞25μ)，背面漆可改 NATURE COATING，但搭配底漆避免遮蓋性不佳 (RMK00163) . ★品檢注意！JIS&CNS 訂單必須每滿50噸一定要再做一次TEST (RMK00259) . 【塗裝室】注意！抗靜電塗料請用濾網，不要用濾心。以免導電骨材濾光光影響阻抗值 (RMK00564) . 【終端客戶色差特別管制】色差值要求於2020/11/12會議中決議與客戶確認板△E≦0.6與目視管理確認 (RMK00573) . 【塗裝室】面漆為抗靜電塗料其中包含導電骨材，因此不得用濾心要改用濾網。注意！膜厚過低會影響阻抗值。 (RMK00574) . 【TEST ROOM】生產前請向實驗室借量測電阻用的機子 ！ (RMK00574) . 【阻抗值】若沒特別要求，阻抗請管制管制10^6 ~ 10^9 Ω/□ (RMK00574) . 為避免T/L WAX 堆積,此色生產請加開FINISH W/Q 空氣刮刀 (RMK00641) | 訂單:2509DFD044/003 CC2 <生產備註> 事項如下 . 【分切】玲翎曰：限重2.8~3.2，最後一顆可不依限重（不可超過 3.2 T） (RMK-E_CHIN) . 【烤漆後目標寬度】玲翎曰：目標寬度912mm~914mm（不保證） (RMK-E_CHIN) . 使用紙套筒請出口主操注意調整張力設定 背面標示要記得噴印. (RMK00058) . 每顆母鋼捲需切2M板量測急峻度,並記錄於報表內. (RMK00058) . 表面要求嚴格,不允許鋅痕,線痕,壓痕,樹皮(曾被訴賠)...等缺陷. (RMK00058) . 室內隔間用料2邊7MM以內允許輕微缺陷,如邊緣應變痕,點狀未著漆,亮痕… (RMK00058) . 1.本單若塗裝背面漆一律改為REVERSE COATING 例外訂單如下敘述 (RMK00163) . 2.例外訂單為R字頭超低光澤與PVDF (＞25μ)，背面漆可改 NATURE COATING，但搭配底漆避免遮蓋性不佳 (RMK00163) . ★品檢注意！JIS&CNS 訂單必須每滿50噸一定要再做一次TEST (RMK00259) . 【塗裝室】注意！抗靜電塗料請用濾網，不要用濾心。以免導電骨材濾光光影響阻抗值 (RMK00564) . 【終端客戶色差特別管制】色差值要求於2020/11/12會議中決議與客戶確認板△E≦0.6與目視管理確認 (RMK00573) . 【塗裝室】面漆為抗靜電塗料其中包含導電骨材，因此不得用濾心要改用濾網。注意！膜厚過低會影響阻抗值。 (RMK00574) . 【TEST ROOM】生產前請向實驗室借量測電阻用的機子 ！ (RMK00574) . 【阻抗值】若沒特別要求，阻抗請管制管制10^6 ~ 10^9 Ω/□ (RMK00574) . 為避免T/L WAX 堆積,此色生產請加開FINISH W/Q 空氣刮刀 (RMK00641) | 訂單:2509DFD044/003 RCL 無 <生產備註> 事項 | 訂單:2509DFD044/003 CCPK 無 <生產備註> 事項 | 訂單:2509DFD044/003 CGQC <品檢備註> 事項如下 . 弓形度、 波高、 急峻度,每顆鋼捲皆須詳細記錄. (RMK00058) . 每二顆母鋼捲需切2M板量測急峻度,並記錄於外觀檢查記錄表內. (RMK00058) . 出口鋼捲盤捲後目視不允許有鼓起. (RMK00058) | 訂單:2509DFD044/003 CCQC <品檢備註> 事項如下 . 1.本單若塗裝背面漆一律改為REVERSE COATING 例外訂單如下敘述 (RMK00163) . 2.例外訂單為R字頭超低光澤與PVDF (＞25μ)，背面漆可改 NATURE COATING，但搭配底漆避免遮蓋性不佳 (RMK00163) . ★品檢注意！JIS&CNS 訂單必須每滿50噸一定要再做一次TEST (RMK00259) . 【塗裝室】注意！抗靜電塗料請用濾網，不要用濾心。以免導電骨材濾光光影響阻抗值 (RMK00564) . 【終端客戶色差特別管制】色差值要求於2020/11/12會議中決議與客戶確認板△E≦0.6與目視管理確認 (RMK00573) . 【塗裝室】面漆為抗靜電塗料其中包含導電骨材，因此不得用濾心要改用濾網。注意！膜厚過低會影響阻抗值。 (RMK00574) . 【TEST ROOM】生產前請向實驗室借量測電阻用的機子 ！ (RMK00574) . 【阻抗值】若沒特別要求，阻抗請管制管制10^6 ~ 10^9 Ω/□ (RMK00574) | 訂單:2509DFD044/003 TOL 無 <生產備註> 事項 | 【烤漆後目標寬度】玲翎曰：目標寬度912mm~914mm（不保證）^^/CR1/CR2/CG1/CG2/CC1/CC2/^^ <<.E_CHIN 2025/09/08 10:57.>> 【分切】玲翎曰：限重2.8~3.2，最後一顆可不依限重（不可超過 3.2 T）^^/CC1/CC2/^^ <<.E_CHIN 2025/09/08 10:57.>> | 訂單 2509DFD044/003 修改記錄如下: 20250904 14:27:04 (24025) 退火碼: >> S1, 用途碼: >> CIA006, 背面標示: >> C008, 訂單背面顏色(五碼): >> BW736, 背面漆膜厚: >> NOM, 背面漆塗漆型式幾塗幾烤: >> 1, 鉻酸鹽: >> Z, 訂單厚度: >> 0.476, 訂單重: >> 180, 重量容許率(下限): >> 10, 重量容許率(上限): >> 10, 訂單寬度: >> 911, 鍍製方式: >> BC, 鋼捲內徑: >> 508, 鋼捲下限重: >> 2.8, 鋼捲上限重: >> 3.2, 壓花條件碼: >> -, 表面花紋: >> R, 綠色識別碼: >> -, 印刷輥號: >> -, 產品代碼: >> PPGL, 皮膜碼: >> -, 單位別: >> M, 油品種類: >> Z, 塗油量: >> Z, 包裝代碼: >> S4 , 保護膜碼: >> -, 客戶試片取樣型式: >> -, 調質碼: >> S, 套筒碼: >> P , 規格: >> CGLC400-10, 製造標準: >> CNS, 表面處理劑種類: >> Z, 表面處理劑塗佈量: >> Z, 伸長率測試: >> N, 硬度測試碼: >> N, 抗拉強度測試: >> N, 降伏強度測試: >> N, 厚度變異: >> 0, 訂單正面顏色(五碼): >> EY126, 正面漆膜厚: >> 25, 正面漆塗漆型式幾塗幾烤: >> 2, 修邊碼: >> Y, 重量碼: >> AW, 鋼捲捲向: >> I, 鍍層碼: >> AZ70, | *:
PPGL | 2509DFD044/004 | 1. 單捲限重檢核 (原料重:15~20, 分切困難:16.00~16.80,19.60~20, 單捲限重:2.80~3.20)(OFP00031)-{.不符.} | 1. 部分大陸料含B元素超過CNS規範管制，故請原料CNS規範之訂單不要配大陸料 (OFP00684)-{.不符.} | 1. 部分大陸料含B元素超過CNS規範管制，故請原料CNS規範之訂單不要配大陸料 (OFP00684)-{.不符.} | 訂單:2509DFD044/004 CPL <生產備註> 事項如下 . 除HGI/ HGL 訂單邊緣不噴油. 其餘皆側緣噴油 (RMK00285) . CNS AZ70 鍍層相當於 SYSCO AZ070 鍍層 (RMK00295) | 訂單:2509DFD044/004 CR1 <生產備註> 事項如下 . 【烤漆後目標寬度】玲翎曰：目標寬度912mm~914mm（不保證） (RMK-E_CHIN) . 完軋寬度超出管制值上限≦2mm時,冷軋繼續生產並填寫品質異常通報單給鍍鋅線,以便調整張力與板溫 (RMK00278) . CNS AZ70 鍍層相當於 SYSCO AZ070 鍍層 (RMK00295) | 訂單:2509DFD044/004 CR2 <生產備註> 事項如下 . 【烤漆後目標寬度】玲翎曰：目標寬度912mm~914mm（不保證） (RMK-E_CHIN) . 完軋寬度超出管制值上限≦2mm時,冷軋繼續生產並填寫品質異常通報單給鍍鋅線,以便調整張力與板溫 (RMK00278) . CNS AZ70 鍍層相當於 SYSCO AZ070 鍍層 (RMK00295) | 訂單:2509DFD044/004 CG1 <生產備註> 事項如下 . 【烤漆後目標寬度】玲翎曰：目標寬度912mm~914mm（不保證） (RMK-E_CHIN) . 弓形度、 波高、 急峻度,每顆鋼捲皆須詳細記錄. (RMK00058) . 平板類,鍍鋅生產時SKIN PASS & T/L 請依據鍍鋅標準規定生產. (RMK00058) . 每二顆母鋼捲需切2M板量測急峻度,並記錄於外觀檢查記錄表內. (RMK00058) . 出口鋼捲盤捲後目視不允許有鼓起. (RMK00058) | 訂單:2509DFD044/004 CG2 <生產備註> 事項如下 . 【烤漆後目標寬度】玲翎曰：目標寬度912mm~914mm（不保證） (RMK-E_CHIN) . 弓形度、 波高、 急峻度,每顆鋼捲皆須詳細記錄. (RMK00058) . 平板類,鍍鋅生產時SKIN PASS & T/L 請依據鍍鋅標準規定生產. (RMK00058) . 每二顆母鋼捲需切2M板量測急峻度,並記錄於外觀檢查記錄表內. (RMK00058) . 出口鋼捲盤捲後目視不允許有鼓起. (RMK00058) | 訂單:2509DFD044/004 CC1 <生產備註> 事項如下 . 【分切】玲翎曰：限重2.8~3.2，最後一顆可不依限重（不可超過 3.2 T） (RMK-E_CHIN) . 【烤漆後目標寬度】玲翎曰：目標寬度912mm~914mm（不保證） (RMK-E_CHIN) . 使用紙套筒請出口主操注意調整張力設定 背面標示要記得噴印. (RMK00058) . 每顆母鋼捲需切2M板量測急峻度,並記錄於報表內. (RMK00058) . 表面要求嚴格,不允許鋅痕,線痕,壓痕,樹皮(曾被訴賠)...等缺陷. (RMK00058) . 室內隔間用料2邊7MM以內允許輕微缺陷,如邊緣應變痕,點狀未著漆,亮痕… (RMK00058) . 1.本單若塗裝背面漆一律改為REVERSE COATING 例外訂單如下敘述 (RMK00163) . 2.例外訂單為R字頭超低光澤與PVDF (＞25μ)，背面漆可改 NATURE COATING，但搭配底漆避免遮蓋性不佳 (RMK00163) . ★品檢注意！JIS&CNS 訂單必須每滿50噸一定要再做一次TEST (RMK00259) . 【色差特別管制】LY126(LY121)初期測試其色差值要求於 2020/11/12會議中決議與客戶確認板△E≦0.6+目視管理確認 (RMK00562) . 【終端客戶色差特別管制】色差值要求於2020/11/12會議中決議與客戶確認板△E≦0.6與目視管理確認 (RMK00573) | 訂單:2509DFD044/004 CC2 <生產備註> 事項如下 . 【分切】玲翎曰：限重2.8~3.2，最後一顆可不依限重（不可超過 3.2 T） (RMK-E_CHIN) . 【烤漆後目標寬度】玲翎曰：目標寬度912mm~914mm（不保證） (RMK-E_CHIN) . 使用紙套筒請出口主操注意調整張力設定 背面標示要記得噴印. (RMK00058) . 每顆母鋼捲需切2M板量測急峻度,並記錄於報表內. (RMK00058) . 表面要求嚴格,不允許鋅痕,線痕,壓痕,樹皮(曾被訴賠)...等缺陷. (RMK00058) . 室內隔間用料2邊7MM以內允許輕微缺陷,如邊緣應變痕,點狀未著漆,亮痕… (RMK00058) . 1.本單若塗裝背面漆一律改為REVERSE COATING 例外訂單如下敘述 (RMK00163) . 2.例外訂單為R字頭超低光澤與PVDF (＞25μ)，背面漆可改 NATURE COATING，但搭配底漆避免遮蓋性不佳 (RMK00163) . ★品檢注意！JIS&CNS 訂單必須每滿50噸一定要再做一次TEST (RMK00259) . 【色差特別管制】LY126(LY121)初期測試其色差值要求於 2020/11/12會議中決議與客戶確認板△E≦0.6+目視管理確認 (RMK00562) . 【終端客戶色差特別管制】色差值要求於2020/11/12會議中決議與客戶確認板△E≦0.6與目視管理確認 (RMK00573) | 訂單:2509DFD044/004 RCL <生產備註> 事項如下 . 【色差特別管制】LY126(LY121)初期測試其色差值要求於 2020/11/12會議中決議與客戶確認板△E≦0.6+目視管理確認 (RMK00562) | 訂單:2509DFD044/004 CCPK 無 <生產備註> 事項 | 訂單:2509DFD044/004 CGQC <品檢備註> 事項如下 . 弓形度、 波高、 急峻度,每顆鋼捲皆須詳細記錄. (RMK00058) . 每二顆母鋼捲需切2M板量測急峻度,並記錄於外觀檢查記錄表內. (RMK00058) . 出口鋼捲盤捲後目視不允許有鼓起. (RMK00058) | 訂單:2509DFD044/004 CCQC <品檢備註> 事項如下 . 1.本單若塗裝背面漆一律改為REVERSE COATING 例外訂單如下敘述 (RMK00163) . 2.例外訂單為R字頭超低光澤與PVDF (＞25μ)，背面漆可改 NATURE COATING，但搭配底漆避免遮蓋性不佳 (RMK00163) . ★品檢注意！JIS&CNS 訂單必須每滿50噸一定要再做一次TEST (RMK00259) . 【色差特別管制】LY126(LY121)初期測試其色差值要求於 2020/11/12會議中決議與客戶確認板△E≦0.6+目視管理確認 (RMK00562) . 【終端客戶色差特別管制】色差值要求於2020/11/12會議中決議與客戶確認板△E≦0.6與目視管理確認 (RMK00573) | 訂單:2509DFD044/004 TOL 無 <生產備註> 事項 | 【烤漆後目標寬度】玲翎曰：目標寬度912mm~914mm（不保證）^^/CR1/CR2/CG1/CG2/CC1/CC2/^^ <<.E_CHIN 2025/09/08 11:32.>> 【分切】玲翎曰：限重2.8~3.2，最後一顆可不依限重（不可超過 3.2 T）^^/CC1/CC2/^^ <<.E_CHIN 2025/09/08 11:32.>> 【回饋營業】像本單0.326 BC 未曾下過。良心提醒...越薄強度越差，別最終隔間隔一隔稍微碰磕一下就凹了，然後訴賠。這一方面 TDCC不負責！^^ <<.E_CHIN 2025/09/08 11:40.>> | 訂單 2509DFD044/004 修改記錄如下: 20250904 14:27:07 (24025) 退火碼: >> S1, 用途碼: >> CIA007, 背面標示: >> C008, 訂單背面顏色(五碼): >> BW736, 背面漆膜厚: >> NOM, 背面漆塗漆型式幾塗幾烤: >> 1, 鉻酸鹽: >> Z, 訂單厚度: >> 0.326, 訂單重: >> 85, 重量容許率(下限): >> 10, 重量容許率(上限): >> 10, 訂單寬度: >> 911, 鍍製方式: >> BC, 鋼捲內徑: >> 508, 鋼捲下限重: >> 2.8, 鋼捲上限重: >> 3.2, 壓花條件碼: >> -, 表面花紋: >> R, 綠色識別碼: >> -, 印刷輥號: >> -, 產品代碼: >> PPGL, 皮膜碼: >> -, 單位別: >> M, 油品種類: >> Z, 塗油量: >> Z, 包裝代碼: >> S4 , 保護膜碼: >> -, 客戶試片取樣型式: >> -, 調質碼: >> S, 套筒碼: >> P , 規格: >> CGLC400-10, 製造標準: >> CNS, 表面處理劑種類: >> Z, 表面處理劑塗佈量: >> Z, 伸長率測試: >> N, 硬度測試碼: >> N, 抗拉強度測試: >> N, 降伏強度測試: >> N, 厚度變異: >> 0, 訂單正面顏色(五碼): >> LY126, 正面漆膜厚: >> 25, 正面漆塗漆型式幾塗幾烤: >> 2, 修邊碼: >> Y, 重量碼: >> AW, 鋼捲捲向: >> I, 鍍層碼: >> AZ70, | *: | [訂單訊息通知] 2025/09/08 上午 11:10:42 *** (秦大維 >> 通知 >> Lynn Hsu) 訊息 : 亞喬室內隔間訂單大致 243筆，其中0.376 BC 約34筆。像本單0.326 BC 未曾下過。良心提醒...越薄強度越差，別最終隔間隔一隔稍微碰磕一下就凹了，然後訴賠。這一方面 TDCC不負責！
PPGL | 2509DFD045/001 | 1. 單捲限重檢核 (原料重:15~20, 分切困難:16.20~17.20,19.20~20, 單捲限重:2.70~3.20)(OFP00031)-{.不符.} | 1. 部分大陸料含B元素超過CNS規範管制，故請原料CNS規範之訂單不要配大陸料 (OFP00684)-{.不符.} | 1. 部分大陸料含B元素超過CNS規範管制，故請原料CNS規範之訂單不要配大陸料 (OFP00684)-{.不符.} | 訂單:2509DFD045/001 CPL <生產備註> 事項如下 . 除HGI/ HGL 訂單邊緣不噴油. 其餘皆側緣噴油 (RMK00285) | 訂單:2509DFD045/001 CR1 <生產備註> 事項如下 . 【烤漆後目標寬度】客戶期望目標寬度:914~916 mm(不保證) (RMK-E_CHIN) . 完軋寬度超出管制值上限≦2mm時,冷軋繼續生產並填寫品質異常通報單給鍍鋅線,以便調整張力與板溫 (RMK00278) | 訂單:2509DFD045/001 CR2 <生產備註> 事項如下 . 【烤漆後目標寬度】客戶期望目標寬度:914~916 mm(不保證) (RMK-E_CHIN) . 完軋寬度超出管制值上限≦2mm時,冷軋繼續生產並填寫品質異常通報單給鍍鋅線,以便調整張力與板溫 (RMK00278) | 訂單:2509DFD045/001 CG1 <生產備註> 事項如下 . 【烤漆後目標寬度】客戶期望目標寬度:914~916 mm(不保證) (RMK-E_CHIN) . 弓形度、 波高、 急峻度,每顆鋼捲皆須詳細記錄. (RMK00058) . 平板類,鍍鋅生產時SKIN PASS & T/L 請依據鍍鋅標準規定生產. (RMK00058) . 每二顆母鋼捲需切2M板量測急峻度,並記錄於外觀檢查記錄表內. (RMK00058) . 出口鋼捲盤捲後目視不允許有鼓起. (RMK00058) | 訂單:2509DFD045/001 CG2 <生產備註> 事項如下 . 【烤漆後目標寬度】客戶期望目標寬度:914~916 mm(不保證) (RMK-E_CHIN) . 弓形度、 波高、 急峻度,每顆鋼捲皆須詳細記錄. (RMK00058) . 平板類,鍍鋅生產時SKIN PASS & T/L 請依據鍍鋅標準規定生產. (RMK00058) . 每二顆母鋼捲需切2M板量測急峻度,並記錄於外觀檢查記錄表內. (RMK00058) . 出口鋼捲盤捲後目視不允許有鼓起. (RMK00058) | 訂單:2509DFD045/001 CC1 <生產備註> 事項如下 . 【分切】玲翎曰：單捲限重:2.7~3.2噸，最後一顆可不依限重 (RMK-E_CHIN) . 【烤漆後目標寬度】客戶期望目標寬度:914~916 mm(不保證) (RMK-E_CHIN) . 使用紙套筒請出口主操注意調整張力設定 背面標示要記得噴印. (RMK00058) . 每顆母鋼捲需切2M板量測急峻度,並記錄於報表內. (RMK00058) . 表面要求嚴格,不允許鋅痕,線痕,壓痕,樹皮(曾被訴賠)...等缺陷. (RMK00058) . 室內隔間用料2邊7MM以內允許輕微缺陷,如邊緣應變痕,點狀未著漆,亮痕… (RMK00058) . 1.本單若塗裝背面漆一律改為REVERSE COATING 例外訂單如下敘述 (RMK00163) . 2.例外訂單為R字頭超低光澤與PVDF (＞25μ)，背面漆可改 NATURE COATING，但搭配底漆避免遮蓋性不佳 (RMK00163) . ★品檢注意！JIS&CNS 訂單必須每滿50噸一定要再做一次TEST (RMK00259) . 【抽氣量】白色系在CC1生產時,FINISH抽氣量請設定250,如生產中發生色差b值異常升高,請股長再加大抽氣量因應 (RMK00560) | 訂單:2509DFD045/001 CC2 <生產備註> 事項如下 . 【分切】玲翎曰：單捲限重:2.7~3.2噸，最後一顆可不依限重 (RMK-E_CHIN) . 【烤漆後目標寬度】客戶期望目標寬度:914~916 mm(不保證) (RMK-E_CHIN) . 使用紙套筒請出口主操注意調整張力設定 背面標示要記得噴印. (RMK00058) . 每顆母鋼捲需切2M板量測急峻度,並記錄於報表內. (RMK00058) . 表面要求嚴格,不允許鋅痕,線痕,壓痕,樹皮(曾被訴賠)...等缺陷. (RMK00058) . 室內隔間用料2邊7MM以內允許輕微缺陷,如邊緣應變痕,點狀未著漆,亮痕… (RMK00058) . 1.本單若塗裝背面漆一律改為REVERSE COATING 例外訂單如下敘述 (RMK00163) . 2.例外訂單為R字頭超低光澤與PVDF (＞25μ)，背面漆可改 NATURE COATING，但搭配底漆避免遮蓋性不佳 (RMK00163) . ★品檢注意！JIS&CNS 訂單必須每滿50噸一定要再做一次TEST (RMK00259) . 【抽氣量】白色系在CC1生產時,FINISH抽氣量請設定250,如生產中發生色差b值異常升高,請股長再加大抽氣量因應 (RMK00560) | 訂單:2509DFD045/001 RCL 無 <生產備註> 事項 | 訂單:2509DFD045/001 CCPK 無 <生產備註> 事項 | 訂單:2509DFD045/001 CGQC <品檢備註> 事項如下 . 【烤漆後目標寬度】客戶期望目標寬度:914~916 mm(不保證) (RMK-E_CHIN) . 弓形度、 波高、 急峻度,每顆鋼捲皆須詳細記錄. (RMK00058) . 每二顆母鋼捲需切2M板量測急峻度,並記錄於外觀檢查記錄表內. (RMK00058) . 出口鋼捲盤捲後目視不允許有鼓起. (RMK00058) | 訂單:2509DFD045/001 CCQC <品檢備註> 事項如下 . 【烤漆後目標寬度】客戶期望目標寬度:914~916 mm(不保證) (RMK-E_CHIN) . 1.本單若塗裝背面漆一律改為REVERSE COATING 例外訂單如下敘述 (RMK00163) . 2.例外訂單為R字頭超低光澤與PVDF (＞25μ)，背面漆可改 NATURE COATING，但搭配底漆避免遮蓋性不佳 (RMK00163) . ★品檢注意！JIS&CNS 訂單必須每滿50噸一定要再做一次TEST (RMK00259) | 訂單:2509DFD045/001 TOL 無 <生產備註> 事項 | 【烤漆後目標寬度】客戶期望目標寬度:914~916 mm(不保證)^^/CR1/CR2/CG1/CG2/CC1/CC2/CGQC/CCQC/ <<.E_CHIN 2025/09/08 08:54.>> 【分切】玲翎曰：單捲限重:2.7~3.2噸，最後一顆可不依限重^^/CC1/CC2/ <<.E_CHIN 2025/09/08 08:50.>> | 訂單 2509DFD045/001 修改記錄如下: 20250904 14:49:48 (24025) 退火碼: >> S1, 用途碼: >> CIA007, 背面標示: >> C008, 訂單背面顏色(五碼): >> BW736, 背面漆膜厚: >> NOM, 背面漆塗漆型式幾塗幾烤: >> 1, 鉻酸鹽: >> Z, 訂單厚度: >> 0.526, 訂單重: >> 165, 重量容許率(下限): >> 10, 重量容許率(上限): >> 10, 訂單寬度: >> 912, 鍍製方式: >> BC, 鋼捲內徑: >> 508, 鋼捲下限重: >> 2.7, 鋼捲上限重: >> 3.2, 壓花條件碼: >> -, 表面花紋: >> R, 綠色識別碼: >> -, 印刷輥號: >> -, 產品代碼: >> PPGL, 皮膜碼: >> -, 單位別: >> M, 油品種類: >> Z, 塗油量: >> Z, 包裝代碼: >> S4 , 保護膜碼: >> -, 客戶試片取樣型式: >> -, 調質碼: >> S, 套筒碼: >> P , 規格: >> CGLC400-10, 製造標準: >> CNS, 表面處理劑種類: >> Z, 表面處理劑塗佈量: >> Z, 伸長率測試: >> N, 硬度測試碼: >> N, 抗拉強度測試: >> N, 降伏強度測試: >> N, 厚度變異: >> 0, 訂單正面顏色(五碼): >> LW616, 正面漆膜厚: >> 25, 正面漆塗漆型式幾塗幾烤: >> 2, 修邊碼: >> Y, 重量碼: >> AW, 鋼捲捲向: >> I, 鍍層碼: >> AZ100, | *:
PPGL | 2509DFD045/002 |  | 1. 部分大陸料含B元素超過CNS規範管制，故請原料CNS規範之訂單不要配大陸料 (OFP00684)-{.不符.} | 1. 部分大陸料含B元素超過CNS規範管制，故請原料CNS規範之訂單不要配大陸料 (OFP00684)-{.不符.} | 訂單:2509DFD045/002 CPL <生產備註> 事項如下 . 除HGI/ HGL 訂單邊緣不噴油. 其餘皆側緣噴油 (RMK00285) | 訂單:2509DFD045/002 CR1 <生產備註> 事項如下 . 完軋寬度超出管制值上限≦2mm時,冷軋繼續生產並填寫品質異常通報單給鍍鋅線,以便調整張力與板溫 (RMK00278) | 訂單:2509DFD045/002 CR2 <生產備註> 事項如下 . 完軋寬度超出管制值上限≦2mm時,冷軋繼續生產並填寫品質異常通報單給鍍鋅線,以便調整張力與板溫 (RMK00278) | 訂單:2509DFD045/002 CG1 <生產備註> 事項如下 . 弓形度、 波高、 急峻度,每顆鋼捲皆須詳細記錄. (RMK00058) . 平板類,鍍鋅生產時SKIN PASS & T/L 請依據鍍鋅標準規定生產. (RMK00058) . 每二顆母鋼捲需切2M板量測急峻度,並記錄於外觀檢查記錄表內. (RMK00058) . 出口鋼捲盤捲後目視不允許有鼓起. (RMK00058) | 訂單:2509DFD045/002 CG2 <生產備註> 事項如下 . 弓形度、 波高、 急峻度,每顆鋼捲皆須詳細記錄. (RMK00058) . 平板類,鍍鋅生產時SKIN PASS & T/L 請依據鍍鋅標準規定生產. (RMK00058) . 每二顆母鋼捲需切2M板量測急峻度,並記錄於外觀檢查記錄表內. (RMK00058) . 出口鋼捲盤捲後目視不允許有鼓起. (RMK00058) | 訂單:2509DFD045/002 CC1 <生產備註> 事項如下 . 【TED 確認】1080 M以標準單位重長度計算約5.16噸符合分切重量:5~7 t (RMK-E_CHIN) . 【分切】翎玲曰：分切鋼捲上下米數須一樣！每粒母鋼預計可分配:(母鋼共分切4粒)第一粒1080米，第二粒1080米，剩下重量相同米數平均對切 (RMK-E_CHIN) . 使用紙套筒請出口主操注意調整張力設定 背面標示要記得噴印. (RMK00058) . 每顆母鋼捲需切2M板量測急峻度,並記錄於報表內. (RMK00058) . 表面要求嚴格,不允許鋅痕,線痕,壓痕,樹皮(曾被訴賠)...等缺陷. (RMK00058) . 室內隔間用料2邊7MM以內允許輕微缺陷,如邊緣應變痕,點狀未著漆,亮痕… (RMK00058) . 1.本單若塗裝背面漆一律改為REVERSE COATING 例外訂單如下敘述 (RMK00163) . 2.例外訂單為R字頭超低光澤與PVDF (＞25μ)，背面漆可改 NATURE COATING，但搭配底漆避免遮蓋性不佳 (RMK00163) . ★品檢注意！JIS&CNS 訂單必須每滿50噸一定要再做一次TEST (RMK00259) . 【抽氣量】白色系在CC1生產時,FINISH抽氣量請設定250,如生產中發生色差b值異常升高,請股長再加大抽氣量因應 (RMK00560) | 訂單:2509DFD045/002 CC2 <生產備註> 事項如下 . 【TED 確認】1080 M以標準單位重長度計算約5.16噸符合分切重量:5~7 t (RMK-E_CHIN) . 【分切】翎玲曰：分切鋼捲上下米數須一樣！每粒母鋼預計可分配:(母鋼共分切4粒)第一粒1080米，第二粒1080米，剩下重量相同米數平均對切 (RMK-E_CHIN) . 使用紙套筒請出口主操注意調整張力設定 背面標示要記得噴印. (RMK00058) . 每顆母鋼捲需切2M板量測急峻度,並記錄於報表內. (RMK00058) . 表面要求嚴格,不允許鋅痕,線痕,壓痕,樹皮(曾被訴賠)...等缺陷. (RMK00058) . 室內隔間用料2邊7MM以內允許輕微缺陷,如邊緣應變痕,點狀未著漆,亮痕… (RMK00058) . 1.本單若塗裝背面漆一律改為REVERSE COATING 例外訂單如下敘述 (RMK00163) . 2.例外訂單為R字頭超低光澤與PVDF (＞25μ)，背面漆可改 NATURE COATING，但搭配底漆避免遮蓋性不佳 (RMK00163) . ★品檢注意！JIS&CNS 訂單必須每滿50噸一定要再做一次TEST (RMK00259) . 【抽氣量】白色系在CC1生產時,FINISH抽氣量請設定250,如生產中發生色差b值異常升高,請股長再加大抽氣量因應 (RMK00560) | 訂單:2509DFD045/002 RCL 無 <生產備註> 事項 | 訂單:2509DFD045/002 CCPK 無 <生產備註> 事項 | 訂單:2509DFD045/002 CGQC <品檢備註> 事項如下 . 弓形度、 波高、 急峻度,每顆鋼捲皆須詳細記錄. (RMK00058) . 每二顆母鋼捲需切2M板量測急峻度,並記錄於外觀檢查記錄表內. (RMK00058) . 出口鋼捲盤捲後目視不允許有鼓起. (RMK00058) | 訂單:2509DFD045/002 CCQC <品檢備註> 事項如下 . 【TED 確認】1080 M以標準單位重長度計算約5.16噸符合分切重量:5~7 t (RMK-E_CHIN) . 【分切】翎玲曰：分切鋼捲上下米數須一樣！每粒母鋼預計可分配:(母鋼共分切4粒)第一粒1080米，第二粒1080米，剩下重量相同米數平均對切 (RMK-E_CHIN) . 1.本單若塗裝背面漆一律改為REVERSE COATING 例外訂單如下敘述 (RMK00163) . 2.例外訂單為R字頭超低光澤與PVDF (＞25μ)，背面漆可改 NATURE COATING，但搭配底漆避免遮蓋性不佳 (RMK00163) . ★品檢注意！JIS&CNS 訂單必須每滿50噸一定要再做一次TEST (RMK00259) | 訂單:2509DFD045/002 TOL 無 <生產備註> 事項 | 【分切】翎玲曰：分切鋼捲上下米數須一樣！每粒母鋼預計可分配:(母鋼共分切4粒)第一粒1080米，第二粒1080米，剩下重量相同米數平均對切^^/CC1/CC2/CCQC/ <<.E_CHIN 2025/09/09 09:03.>> 【TED 確認】1080 M以標準單位重長度計算約5.16噸符合分切重量:5~7 t^^/CC1/CC2/CCQC/ <<.E_CHIN 2025/09/08 09:22.>> | 訂單 2509DFD045/002 修改記錄如下: 20250904 14:49:50 (24025) 退火碼: >> S1, 用途碼: >> CIA007, 背面標示: >> C008, 訂單背面顏色(五碼): >> BW736, 背面漆膜厚: >> NOM, 背面漆塗漆型式幾塗幾烤: >> 1, 鉻酸鹽: >> Z, 訂單厚度: >> 0.476, 訂單重: >> 120, 重量容許率(下限): >> 10, 重量容許率(上限): >> 10, 訂單寬度: >> 1219, 鍍製方式: >> BC, 鋼捲內徑: >> 508, 鋼捲下限重: >> 5.5, 鋼捲上限重: >> 7, 壓花條件碼: >> -, 表面花紋: >> R, 綠色識別碼: >> -, 印刷輥號: >> -, 產品代碼: >> PPGL, 皮膜碼: >> -, 單位別: >> M, 油品種類: >> Z, 塗油量: >> Z, 包裝代碼: >> S4 , 保護膜碼: >> -, 客戶試片取樣型式: >> -, 調質碼: >> S, 套筒碼: >> P , 規格: >> CGLC400-10, 製造標準: >> CNS, 表面處理劑種類: >> Z, 表面處理劑塗佈量: >> Z, 伸長率測試: >> N, 硬度測試碼: >> N, 抗拉強度測試: >> N, 降伏強度測試: >> N, 厚度變異: >> 0, 訂單正面顏色(五碼): >> LW616, 正面漆膜厚: >> 25, 正面漆塗漆型式幾塗幾烤: >> 2, 修邊碼: >> Y, 重量碼: >> AW, 鋼捲捲向: >> I, 鍍層碼: >> AZ100, 20250904 15:07:15 (24025) 鋼捲下限重: 5.5 >> 5, | *: | [訂單訊息通知] 2025/09/08 上午 08:57:55 *** (秦大維 >> 通知 >> Lynn Hsu) 訊息 : 本單用途"室內隔間"，但是備註"複合板上下米數須一樣"。提醒！現場管制以用途室內隔間為主。若發生有未能符合複合板品質項目，MKT自行負責！ [訂單訊息通知] 2025/09/08 下午 01:21:57 *** (許玲翎 >> 通知 >> Winnie Chang, Edwy Chin, YuLung Kung, Y.L. Liu, Julian Liu) 訊息 : 用途確認為室內隔間 [訂單訊息通知] 2025/09/09 上午 08:31:35 *** (秦大維 >> 通知 >> Lynn Hsu) 訊息 : 若是室內隔間！那本單備註是否需要修改
PPGL | 2509DFD049/001 | 1. 提醒：訂單厚度＜0.261，若BK 膜厚＞20U必須與TDCC討論。確認OK可不用理會 (OFP00332)-{.不符.} 2. 單捲限重檢核 (原料重:11~16, 分切困難:13.50~16.00, 單捲限重:4.00~4.50)(OFP00031)-{.不符.} | 1. 部分大陸料含B元素超過CNS規範管制，故請原料CNS規範之訂單不要配大陸料 (OFP00684)-{.不符.} | 1. 訂單若有厚度變異，冷軋厚度公差比照烤漆計算公式 , 但最小為 1/2 公差做設定 (OFP00254)-{.不符.} 2. 提醒：訂單厚度＜0.261，若BK 膜厚＞20U必須與TDCC討論。確認OK可不用理會 (OFP00332)-{.不符.} 3. "偏薄要求訂單" 鍍後厚度減 鍍後厚度下限需大於 0.02 MM,以免發生厚度不足狀況 (OFP00369)-{.不符.} 4. CR ＜0.2 MM 鍍鋅＋套桶S (OFP00495)-{.不符.} 5. 請確認訂單寬度公差0~+5 MM 修邊寬度CR1=+7 (CR2=+6) (OFP00498)-{.不符.} 6. 部分大陸料含B元素超過CNS規範管制，故請原料CNS規範之訂單不要配大陸料 (OFP00684)-{.不符.} | 訂單:2509DFD049/001 CPL <生產備註> 事項如下 . 注意修邊刀具與間隙調整 (RMK00120) . 【特別寬度公差】注意本單訂單寬度（鍍鋅後寬度）公差為 -2~+5 mm。因此寬度公差設定0～+5 mm (RMK00184) . 除HGI/ HGL 訂單邊緣不噴油. 其餘皆側緣噴油 (RMK00285) . CNS AZ50 鍍層相當於 SYSCO AZ050 鍍層 (RMK00294) . 請注意客戶要求訂單寬度(烤漆後)公差 - 2 至 + 5 MM (RMK00333) | 訂單:2509DFD049/001 CR1 <生產備註> 事項如下 . 【特別寬度公差】注意本單訂單寬度（鍍鋅後寬度）公差為 -2~+5 mm。因此寬度公差設定0～+5 mm (RMK00184) . CNS AZ50 鍍層相當於 SYSCO AZ050 鍍層 (RMK00294) . 請注意客戶要求訂單寬度(烤漆後)公差 - 2 至 + 5 MM (RMK00333) . 管制冷軋板形 : 中波盡量小，目標無中波，可允許輕微邊波 (RMK00338) . 末 Pass 線速度 : 800 mpm (RMK00338) . 【PASS 數】因最終產品寬度公差管制0～＋5！若投入HR厚度 1.74~1.84 請以 5 PASS軋延，HR 厚度2.0~2.2 請以 7 PASS軋延 (RMK00549) . 如在內圈 50 ~200 m 尾圈厚度若有變異時(冷軋厚度 +/- 0.01mm)，務必告知CG1或是做好相關記號。以利CG1入口人員更改焊接條件，減少薄板斷板風險 (RMK00572) | 訂單:2509DFD049/001 CR2 <生產備註> 事項如下 . 【特別寬度公差】注意本單訂單寬度（鍍鋅後寬度）公差為 -2~+5 mm。因此寬度公差設定0～+5 mm (RMK00184) . CNS AZ50 鍍層相當於 SYSCO AZ050 鍍層 (RMK00294) . 請注意客戶要求訂單寬度(烤漆後)公差 - 2 至 + 5 MM (RMK00333) . 管制冷軋板形 : 中波盡量小，目標無中波，可允許輕微邊波 (RMK00338) . 【PASS 數】因最終產品寬度公差管制0～＋5！若投入HR厚度 1.74~1.84 請以 5 PASS軋延，HR 厚度2.0~2.2 請以 7 PASS軋延 (RMK00549) | 訂單:2509DFD049/001 CG1 <生產備註> 事項如下 . 調質條件 EL％=0.1%,張力整平機EL%=0.35% (RMK00120) . 板面允許手摸無感折痕1條(含)以下 (RMK00120) . 請設定S1退火條件，溫度640 ± 10℃. (RMK00120) . 出口鋼捲盤捲後目視不允許有鼓起 (RMK00120) . 烤漆訂單冷軋厚度小於0.2mm鋼捲，鍍鋅線請一律加鋼套桶. (RMK00121) . 【特別寬度公差】注意本單訂單寬度（鍍鋅後寬度）公差為 -2~+5 mm。因此寬度公差設定0～+5 mm (RMK00184) . CNS AZ50 鍍層相當於 SYSCO AZ050 鍍層 (RMK00294) . 請注意客戶要求訂單寬度(烤漆後)公差 - 2 至 + 5 MM (RMK00333) . 如在內圈 50 ~200 m 尾圈厚度若有變異時(冷軋厚度 +/- 0.01mm)，務必告知CG1或是做好相關記號。以利CG1入口人員更改焊接條件，減少薄板斷板風險 (RMK00572) | 訂單:2509DFD049/001 CG2 <生產備註> 事項如下 . 調質條件 EL％=0.1%,張力整平機EL%=0.35% (RMK00120) . 板面允許手摸無感折痕1條(含)以下 (RMK00120) . 請設定S1退火條件，溫度640 ± 10℃. (RMK00120) . 出口鋼捲盤捲後目視不允許有鼓起 (RMK00120) . 烤漆訂單冷軋厚度小於0.2mm鋼捲，鍍鋅線請一律加鋼套桶. (RMK00121) . 【特別寬度公差】注意本單訂單寬度（鍍鋅後寬度）公差為 -2~+5 mm。因此寬度公差設定0～+5 mm (RMK00184) . CNS AZ50 鍍層相當於 SYSCO AZ050 鍍層 (RMK00294) . 請注意客戶要求訂單寬度(烤漆後)公差 - 2 至 + 5 MM (RMK00333) | 訂單:2509DFD049/001 CC1 <生產備註> 事項如下 . 【分切】玲翎曰：目標重量4~4.5，最後一顆可不依限重（不得超過 4.5 噸）。 (RMK-E_CHIN) . 若冷軋厚度≦0.3MM,且未加鋼套筒,請出口主操加貼"請勿堆疊"標籤 (RMK00070) . 面漆黏度調整範圍:40±5秒(目標=40秒) (RMK00120) . 加工物性要求4TT/6TC(目視) (RMK00120) . 允許手摸無感折痕1條以下,允許因鋅渣造成Dent (RMK00120) . 未加鋼套筒：1.0.25MM<冷軋厚度≦0.3MM貼"請勿堆疊"黃色標籤。2.冷軋厚度≦0.25 貼"請勿堆疊"紅色標籤 (RMK00120) . 1.本單若塗裝背面漆一律改為REVERSE COATING 例外訂單如下敘述 (RMK00163) . 2.例外訂單為R字頭超低光澤與PVDF (＞25μ)，背面漆可改 NATURE COATING，但搭配底漆避免遮蓋性不佳 (RMK00163) . 【特別寬度公差】注意本單訂單寬度（鍍鋅後寬度）公差為 -2~+5 mm。因此寬度公差設定0～+5 mm (RMK00184) . ★品檢注意！JIS&CNS 訂單必須每滿50噸一定要再做一次TEST (RMK00259) . ★★本單噴印於 TOP (1W0862) 面，而且包含字體邊緣要距板邊30 mm以內★★ (RMK00274) . 請注意客戶要求訂單寬度(烤漆後)公差 - 2 至 + 5 MM (RMK00333) . ** 正面噴字需管制在距板邊30mm內, 頭板、降速看板及尾板需量測噴字距板邊距離, NG時請暫留。 (RMK00349) . 【品檢】屋頂背板鋼捲缺陷之處理原則如下: (RMK00349) . 【品檢】1.鋼捲中間部份嚴重明顯缺陷(如塗佈不均,浮色,烘烤過度等目視明顯缺陷)一律不允許折讓處理,請先暫留鋼捲,並詳實記錄缺陷 (RMK00349) . 【品檢】2.外圈缺陷一律切除. (RMK00349) . 【品檢】3.內圈缺陷低於10米折讓處理,超過10米送RCL缺陷切除. (RMK00349) . 請參考歷史塗裝條件對應色差值，調整1W0862單一MASS(不含底漆)以不低於標準 85%為底線，以達到△ L 管制±0.5 以內的目標 (RMK00399) . 【抽氣量】白色系在CC1生產時,FINISH抽氣量請設定250,如生產中發生色差b值異常升高,請股長再加大抽氣量因應 (RMK00560) . 【背標正面噴印塗裝黏度】正面噴字之1W0862產品，其1W0862黏度需要45秒↑，避免噴字拖痕 (RMK00628) | 訂單:2509DFD049/001 CC2 <生產備註> 事項如下 . 【分切】玲翎曰：目標重量4~4.5，最後一顆可不依限重（不得超過 4.5 噸）。 (RMK-E_CHIN) . 若冷軋厚度≦0.3MM,且未加鋼套筒,請出口主操加貼"請勿堆疊"標籤 (RMK00070) . 面漆黏度調整範圍:40±5秒(目標=40秒) (RMK00120) . 加工物性要求4TT/6TC(目視) (RMK00120) . 允許手摸無感折痕1條以下,允許因鋅渣造成Dent (RMK00120) . 未加鋼套筒：1.0.25MM<冷軋厚度≦0.3MM貼"請勿堆疊"黃色標籤。2.冷軋厚度≦0.25 貼"請勿堆疊"紅色標籤 (RMK00120) . 烤漆伸長率設定0.1％，波高盡量小...08/04 TED晨會 (RMK00120) . 1.本單若塗裝背面漆一律改為REVERSE COATING 例外訂單如下敘述 (RMK00163) . 2.例外訂單為R字頭超低光澤與PVDF (＞25μ)，背面漆可改 NATURE COATING，但搭配底漆避免遮蓋性不佳 (RMK00163) . 【特別寬度公差】注意本單訂單寬度（鍍鋅後寬度）公差為 -2~+5 mm。因此寬度公差設定0～+5 mm (RMK00184) . ★品檢注意！JIS&CNS 訂單必須每滿50噸一定要再做一次TEST (RMK00259) . ★★本單噴印於 TOP (1W0862) 面，而且包含字體邊緣要距板邊30 mm以內★★ (RMK00274) . 請注意客戶要求訂單寬度(烤漆後)公差 - 2 至 + 5 MM (RMK00333) . ** 正面噴字需管制在距板邊30mm內, 頭板、降速看板及尾板需量測噴字距板邊距離, NG時請暫留。 (RMK00349) . 【品檢】屋頂背板鋼捲缺陷之處理原則如下: (RMK00349) . 【品檢】1.鋼捲中間部份嚴重明顯缺陷(如塗佈不均,浮色,烘烤過度等目視明顯缺陷)一律不允許折讓處理,請先暫留鋼捲,並詳實記錄缺陷 (RMK00349) . 【品檢】2.外圈缺陷一律切除. (RMK00349) . 【品檢】3.內圈缺陷低於10米折讓處理,超過10米送RCL缺陷切除. (RMK00349) . 請參考歷史塗裝條件對應色差值，調整1W0862單一MASS(不含底漆)以不低於標準 85%為底線，以達到△ L 管制±0.5 以內的目標 (RMK00399) . 【抽氣量】白色系在CC1生產時,FINISH抽氣量請設定250,如生產中發生色差b值異常升高,請股長再加大抽氣量因應 (RMK00560) . 【背標正面噴印塗裝黏度】正面噴字之1W0862產品，其1W0862黏度需要45秒↑，避免噴字拖痕 (RMK00628) | 訂單:2509DFD049/001 RCL <生產備註> 事項如下 . 請注意客戶要求訂單寬度(烤漆後)公差 - 2 至 + 5 MM (RMK00333) | 訂單:2509DFD049/001 CCPK <生產備註> 事項如下 . 未加鋼套筒：1.0.25MM<冷軋厚度≦0.3MM貼"請勿堆疊"黃色標籤。2.冷軋厚度≦0.25 貼"請勿堆疊"紅色標籤 (RMK00120) | 訂單:2509DFD049/001 CGQC <品檢備註> 事項如下 . 【特別寬度公差】注意本單訂單寬度（鍍鋅後寬度）公差為 -2~+5 mm。因此寬度公差設定0～+5 mm (RMK00184) . CNS AZ50 鍍層相當於 SYSCO AZ050 鍍層 (RMK00294) . 請注意客戶要求訂單寬度(烤漆後)公差 - 2 至 + 5 MM (RMK00333) | 訂單:2509DFD049/001 CCQC <品檢備註> 事項如下 . 未加鋼套筒：1.0.25MM<冷軋厚度≦0.3MM貼"請勿堆疊"黃色標籤。2.冷軋厚度≦0.25 貼"請勿堆疊"紅色標籤 (RMK00120) . 1.本單若塗裝背面漆一律改為REVERSE COATING 例外訂單如下敘述 (RMK00163) . 2.例外訂單為R字頭超低光澤與PVDF (＞25μ)，背面漆可改 NATURE COATING，但搭配底漆避免遮蓋性不佳 (RMK00163) . 【特別寬度公差】注意本單訂單寬度（鍍鋅後寬度）公差為 -2~+5 mm。因此寬度公差設定0～+5 mm (RMK00184) . ★品檢注意！JIS&CNS 訂單必須每滿50噸一定要再做一次TEST (RMK00259) . ★★本單噴印於 TOP (1W0862) 面，而且包含字體邊緣要距板邊30 mm以內★★ (RMK00274) . 請注意客戶要求訂單寬度(烤漆後)公差 - 2 至 + 5 MM (RMK00333) . ** 正面噴字需管制在距板邊30mm內, 頭板、降速看板及尾板需量測噴字距板邊距離, NG時請暫留。 (RMK00349) . 【品檢】屋頂背板鋼捲缺陷之處理原則如下: (RMK00349) . 【品檢】1.鋼捲中間部份嚴重明顯缺陷(如塗佈不均,浮色,烘烤過度等目視明顯缺陷)一律不允許折讓處理,請先暫留鋼捲,並詳實記錄缺陷 (RMK00349) . 【品檢】2.外圈缺陷一律切除. (RMK00349) . 【品檢】3.內圈缺陷低於10米折讓處理,超過10米送RCL缺陷切除. (RMK00349) . 請參考歷史塗裝條件對應色差值，調整1W0862單一MASS(不含底漆)以不低於標準 85%為底線，以達到△ L 管制±0.5 以內的目標 (RMK00399) . 【背標正面噴印塗裝黏度】正面噴字之1W0862產品，其1W0862黏度需要45秒↑，避免噴字拖痕 (RMK00628) | 訂單:2509DFD049/001 TOL 無 <生產備註> 事項 | 【分切】玲翎曰：目標重量4~4.5，最後一顆可不依限重（不得超過 4.5 噸）。^^/CC1/CC2/ <<.E_CHIN 2025/09/18 10:47.>> | 訂單 2509DFD049/001 修改記錄如下: 20250916 17:43:55 (24025) 退火碼: >> S1, 用途碼: >> COR005, 背面標示: >> CT01, 訂單背面顏色(五碼): >> BW736, 背面漆膜厚: >> NOM, 背面漆塗漆型式幾塗幾烤: >> 1, 鉻酸鹽: >> Z, 訂單厚度: >> 0.18, 訂單重: >> 160, 重量容許率(下限): >> 10, 重量容許率(上限): >> 10, 訂單寬度: >> 790, 鍍製方式: >> BC, 鋼捲內徑: >> 508, 鋼捲下限重: >> 4, 鋼捲上限重: >> 4.6, 壓花條件碼: >> -, 表面花紋: >> R, 綠色識別碼: >> -, 印刷輥號: >> -, 產品代碼: >> PPGL, 皮膜碼: >> -, 單位別: >> M, 油品種類: >> Z, 塗油量: >> Z, 包裝代碼: >> D2 , 保護膜碼: >> -, 客戶試片取樣型式: >> -, 調質碼: >> S, 套筒碼: >> P , 規格: >> CGLCC-10, 製造標準: >> CNS, 表面處理劑種類: >> Z, 表面處理劑塗佈量: >> Z, 伸長率測試: >> N, 硬度測試碼: >> N, 抗拉強度測試: >> N, 降伏強度測試: >> N, 厚度變異: >> -1, 訂單正面顏色(五碼): >> 1W086, 正面漆膜厚: >> NOM, 正面漆塗漆型式幾塗幾烤: >> 2, 修邊碼: >> Y, 重量碼: >> AW, 鋼捲捲向: >> I, 鍍層碼: >> AZ50, 20250917 11:40:12 (24025) 鋼捲上限重: 4.6 >> 4.5, | H:厚度偏薄
PPGL | 2509DFD050/001 |  | 1. 部分大陸料含B元素超過CNS規範管制，故請原料CNS規範之訂單不要配大陸料 (OFP00684)-{.不符.} | 1. 訂單若有厚度變異，冷軋厚度公差比照烤漆計算公式 , 但最小為 1/2 公差做設定 (OFP00254)-{.不符.} 2. "偏薄要求訂單" 鍍後厚度減 鍍後厚度下限需大於 0.02 MM,以免發生厚度不足狀況 (OFP00369)-{.不符.} 3. 部分大陸料含B元素超過CNS規範管制，故請原料CNS規範之訂單不要配大陸料 (OFP00684)-{.不符.} | 訂單:2509DFD050/001 CPL <生產備註> 事項如下 . 除HGI/ HGL 訂單邊緣不噴油. 其餘皆側緣噴油 (RMK00285) | 訂單:2509DFD050/001 CR1 無 <生產備註> 事項 | 訂單:2509DFD050/001 CR2 無 <生產備註> 事項 | 訂單:2509DFD050/001 CG1 <生產備註> 事項如下 . 平板類,鍍鋅生產時SKIN PASS & T/L 請依據鍍鋅標準規定生產 (RMK00100) . 鍍鋅表面不可有鋅痕、壓痕、凹陷、及刮傷 、應變痕等。 (RMK00100) . 出口鋼捲盤捲後目視不允許有鼓起. (RMK00100) | 訂單:2509DFD050/001 CG2 <生產備註> 事項如下 . 平板類,鍍鋅生產時SKIN PASS & T/L 請依據鍍鋅標準規定生產 (RMK00100) . 鍍鋅表面不可有鋅痕、壓痕、凹陷、及刮傷 、應變痕等。 (RMK00100) . 出口鋼捲盤捲後目視不允許有鼓起. (RMK00100) | 訂單:2509DFD050/001 CC1 <生產備註> 事項如下 . 1.本單若塗裝背面漆一律改為REVERSE COATING 例外訂單如下敘述 (RMK00163) . 2.例外訂單為R字頭超低光澤與PVDF (＞25μ)，背面漆可改 NATURE COATING，但搭配底漆避免遮蓋性不佳 (RMK00163) . ★品檢注意！JIS&CNS 訂單必須每滿50噸一定要再做一次TEST (RMK00259) | 訂單:2509DFD050/001 CC2 <生產備註> 事項如下 . 1.本單若塗裝背面漆一律改為REVERSE COATING 例外訂單如下敘述 (RMK00163) . 2.例外訂單為R字頭超低光澤與PVDF (＞25μ)，背面漆可改 NATURE COATING，但搭配底漆避免遮蓋性不佳 (RMK00163) . ★品檢注意！JIS&CNS 訂單必須每滿50噸一定要再做一次TEST (RMK00259) | 訂單:2509DFD050/001 RCL 無 <生產備註> 事項 | 訂單:2509DFD050/001 CCPK 無 <生產備註> 事項 | 訂單:2509DFD050/001 CGQC 無 <品檢備註> 事項 | 訂單:2509DFD050/001 CCQC <品檢備註> 事項如下 . 1.本單若塗裝背面漆一律改為REVERSE COATING 例外訂單如下敘述 (RMK00163) . 2.例外訂單為R字頭超低光澤與PVDF (＞25μ)，背面漆可改 NATURE COATING，但搭配底漆避免遮蓋性不佳 (RMK00163) . ★品檢注意！JIS&CNS 訂單必須每滿50噸一定要再做一次TEST (RMK00259) | 訂單:2509DFD050/001 TOL 無 <生產備註> 事項 |  | 訂單 2509DFD050/001 修改記錄如下: 20250908 11:28:59 (24025) 退火碼: >> S1, 用途碼: >> CIA008, 背面標示: >> C811, 訂單背面顏色(五碼): >> BW736, 背面漆膜厚: >> NOM, 背面漆塗漆型式幾塗幾烤: >> 1, 鉻酸鹽: >> Z, 訂單厚度: >> 0.42, 訂單重: >> 15, 重量容許率(下限): >> 10, 重量容許率(上限): >> 10, 訂單寬度: >> 914, 鍍製方式: >> AC, 鋼捲內徑: >> 508, 鋼捲下限重: >> 3, 鋼捲上限重: >> 5, 壓花條件碼: >> -, 表面花紋: >> R, GL鋅花要求下限: >> -, GL鋅花要求上限: >> -, 綠色識別碼: >> -, 印刷輥號: >> -, 產品代碼: >> PPGL, 皮膜碼: >> -, 單位別: >> M, 油品種類: >> Z, 塗油量: >> Z, 包裝代碼: >> D2 , 保護膜碼: >> -, 客戶試片取樣型式: >> -, 調質碼: >> S, 套筒碼: >> R , 規格: >> CGLCC-20, 製造標準: >> CNS, 表面處理劑種類: >> Z, 表面處理劑塗佈量: >> Z, 伸長率測試: >> N, 硬度測試碼: >> N, 抗拉強度測試: >> N, 降伏強度測試: >> N, 厚度變異: >> -1.2, 訂單正面顏色(五碼): >> 1R96Q, 正面漆膜厚: >> 25, 正面漆塗漆型式幾塗幾烤: >> 2, 修邊碼: >> Y, 重量碼: >> AW, 鋼捲捲向: >> I, 鍍層碼: >> AZ150, | H:厚度偏薄 | [訂單訊息通知] 2025/09/09 上午 10:40:48 *** (秦大維 >> 通知 >> Lynn Hsu) 訊息 : 這種PE 25μ 大色背標都用 C844
PPGL | 2509DFD055/001 | 1. 單捲限重檢核 (原料重:16~21, 分切困難:16.80~17.50,20.00~21.00, 單捲限重:2.50~2.80)(OFP00031)-{.不符.} | 1. 烤漆產品"門板"類...指定使用CSC（含 CH）或DS用料，切勿用其它料源 (OFP00129)-{.不符.} 2. 提醒：格來德捲門 CGLC400 投SAE1012料。訂單0.45（CR=0.455) HR=2.52 軋延率 82％。確認OK可不用理會 (OFP00371)-{.不符.} 3. 部分大陸料含B元素超過CNS規範管制，故請原料CNS規範之訂單不要配大陸料 (OFP00684)-{.不符.} | 1. 備註：XXXXX 標準MASS=XXX 為生產與品管依據。排程MASS為請購用不用理會 (OFP00293)-{.不符.} 2. 提醒：格來德捲門 CGLC400 投SAE1012料。訂單0.45（CR=0.455) HR=2.52 軋延率 82％。確認OK可不用理會 (OFP00371)-{.不符.} 3. 【提醒】！本單為直立式包裝，嚴禁鍍鋅或烤漆後以STAGGER捲取 (OFP00451)-{.不符.} 4. 部分大陸料含B元素超過CNS規範管制，故請原料CNS規範之訂單不要配大陸料 (OFP00684)-{.不符.} | 訂單:2509DFD055/001 CPL <生產備註> 事項如下 . 指定使用CSC或中龍或者日本用料，切勿用其它料源。會訴賠... (RMK00241) . 除HGI/ HGL 訂單邊緣不噴油. 其餘皆側緣噴油 (RMK00285) | 訂單:2509DFD055/001 CR1 <生產備註> 事項如下 . 指定使用CSC或中龍或者日本用料，切勿用其它料源。會訴賠... (RMK00241) . 完軋寬度超出管制值上限≦2mm時,冷軋繼續生產並填寫品質異常通報單給鍍鋅線,以便調整張力與板溫 (RMK00278) | 訂單:2509DFD055/001 CR2 <生產備註> 事項如下 . 指定使用CSC或中龍或者日本用料，切勿用其它料源。會訴賠... (RMK00241) . 完軋寬度超出管制值上限≦2mm時,冷軋繼續生產並填寫品質異常通報單給鍍鋅線,以便調整張力與板溫 (RMK00278) | 訂單:2509DFD055/001 CG1 <生產備註> 事項如下 . ★ SKP+T/L 的 EL％總和 CQ ＞0.8％,材質SAE1012＞0.6 ％ --->一定要達到不然會訴賠★ (RMK00241) . 指定使用CSC或中龍或者日本用料，切勿用其它料源。會訴賠... (RMK00241) . 因為SKP+T/L 的 EL％總和 CQ ＞0.8％,材質SAE1012＞0.6 ％以上時，烤漆品檢測試Fluting 會NG降級 (RMK00241) . 若SKP+T/L 的 EL％總和 CQ ＞0.8％,材質SAE1012＞0.6 ％ 未能符合，反應給下製程與TED工程師 (RMK00241) | 訂單:2509DFD055/001 CG2 <生產備註> 事項如下 . ★ SKP+T/L 的 EL％總和 CQ ＞0.8％,材質SAE1012＞0.6 ％ --->一定要達到不然會訴賠★ (RMK00241) . 指定使用CSC或中龍或者日本用料，切勿用其它料源。會訴賠... (RMK00241) . 因為SKP+T/L 的 EL％總和 CQ ＞0.8％,材質SAE1012＞0.6 ％以上時，烤漆品檢測試Fluting 會NG降級 (RMK00241) . 若SKP+T/L 的 EL％總和 CQ ＞0.8％,材質SAE1012＞0.6 ％ 未能符合，反應給下製程與TED工程師 (RMK00241) | 訂單:2509DFD055/001 CC1 <生產備註> 事項如下 . 【MASS】BY60T 標準MASS=60+180=240 為生產與品管依據。排程MASS為請購用不用理會 (RMK-E_CHIN) . 【分切】因用戶端的大天車裁撤，因此必須降低最大限重；客戶拜託我們能否把最後一顆分切鋼捲，若是超過3.2噸，再次分切成2顆1噸多的小鋼捲，重量低於訂單限重客戶也願意一級品接受。 (RMK-E_CHIN) . 1.本單若塗裝背面漆一律改為REVERSE COATING 例外訂單如下敘述 (RMK00163) . 2.例外訂單為R字頭超低光澤與PVDF (＞25μ)，背面漆可改 NATURE COATING，但搭配底漆避免遮蓋性不佳 (RMK00163) . 請注意面漆（扣除底漆mass）mass必須≧90％ STD MASS (訂單有耐磨耗需求) (RMK00214) . 每顆母鋼捲 留烤漆板 全寬*30CM*1片 並註明(1)鋼捲號碼(2)耐磨耗 給實驗室做耐磨耗試驗.請浮貼三張標籤！ (RMK00214) . 一般CQ T/L EL％目標0.1％，視板面或狀況可做調整--->不然下製程會發生FLUTING會訴賠 (RMK00241) . ★本產品因訴賠過，一定得做 Fluting TEST，線上EL％有調整時需再確認★ (RMK00241) . ★品檢注意！JIS&CNS 訂單必須每滿50噸一定要再做一次TEST (RMK00259) . 【捲取】注意！本單為直立式包裝。禁用STAGGER捲取送包裝！送RCL重處理例外。 (RMK00512) . 【抽氣量】白色系在CC1生產時,FINISH抽氣量請設定250,如生產中發生色差b值異常升高,請股長再加大抽氣量因應 (RMK00560) | 訂單:2509DFD055/001 CC2 <生產備註> 事項如下 . 【MASS】BY60T 標準MASS=60+180=240 為生產與品管依據。排程MASS為請購用不用理會 (RMK-E_CHIN) . 【分切】因用戶端的大天車裁撤，因此必須降低最大限重；客戶拜託我們能否把最後一顆分切鋼捲，若是超過3.2噸，再次分切成2顆1噸多的小鋼捲，重量低於訂單限重客戶也願意一級品接受。 (RMK-E_CHIN) . 1.本單若塗裝背面漆一律改為REVERSE COATING 例外訂單如下敘述 (RMK00163) . 2.例外訂單為R字頭超低光澤與PVDF (＞25μ)，背面漆可改 NATURE COATING，但搭配底漆避免遮蓋性不佳 (RMK00163) . 請注意面漆（扣除底漆mass）mass必須≧90％ STD MASS (訂單有耐磨耗需求) (RMK00214) . 每顆母鋼捲 留烤漆板 全寬*30CM*1片 並註明(1)鋼捲號碼(2)耐磨耗 給實驗室做耐磨耗試驗.請浮貼三張標籤！ (RMK00214) . 一般CQ T/L EL％目標0.1％，視板面或狀況可做調整--->不然下製程會發生FLUTING會訴賠 (RMK00241) . ★本產品因訴賠過，一定得做 Fluting TEST，線上EL％有調整時需再確認★ (RMK00241) . ★品檢注意！JIS&CNS 訂單必須每滿50噸一定要再做一次TEST (RMK00259) . 【捲取】注意！本單為直立式包裝。禁用STAGGER捲取送包裝！送RCL重處理例外。 (RMK00512) . 【抽氣量】白色系在CC1生產時,FINISH抽氣量請設定250,如生產中發生色差b值異常升高,請股長再加大抽氣量因應 (RMK00560) | 訂單:2509DFD055/001 RCL <生產備註> 事項如下 . 【捲取】注意！本單為直立式包裝。禁用STAGGER捲取送包裝！送RCL重處理例外。 (RMK00512) | 訂單:2509DFD055/001 CCPK 無 <生產備註> 事項 | 訂單:2509DFD055/001 CGQC 無 <品檢備註> 事項 | 訂單:2509DFD055/001 CCQC <品檢備註> 事項如下 . 【MASS】BY60T 標準MASS=60+180=240 為生產與品管依據。排程MASS為請購用不用理會 (RMK-E_CHIN) . 1.本單若塗裝背面漆一律改為REVERSE COATING 例外訂單如下敘述 (RMK00163) . 2.例外訂單為R字頭超低光澤與PVDF (＞25μ)，背面漆可改 NATURE COATING，但搭配底漆避免遮蓋性不佳 (RMK00163) . 請注意面漆（扣除底漆mass）mass必須≧90％ STD MASS (訂單有耐磨耗需求) (RMK00214) . 每顆母鋼捲 留烤漆板 全寬*30CM*1片 並註明(1)鋼捲號碼(2)耐磨耗 給實驗室做耐磨耗試驗.請浮貼三張標籤！ (RMK00214) . ★本產品因訴賠過，一定得做 Fluting TEST，線上EL％有調整時需再確認★ (RMK00241) . ★品檢注意！JIS&CNS 訂單必須每滿50噸一定要再做一次TEST (RMK00259) . 【捲取】注意！本單為直立式包裝。禁用STAGGER捲取送包裝！送RCL重處理例外。 (RMK00512) | 訂單:2509DFD055/001 TOL 無 <生產備註> 事項 | 【分切】因用戶端的大天車裁撤，因此必須降低最大限重；客戶拜託我們能否把最後一顆分切鋼捲，若是超過3.2噸，再次分切成2顆1噸多的小鋼捲，重量低於訂單限重客戶也願意一級品接受。^^/CC1/CC2/ <<.E_CHIN 2025/09/11 14:47.>> 【MASS】BY60T 標準MASS=60+180=240 為生產與品管依據。排程MASS為請購用不用理會^^/CC1/CC2/CCQC/^^ <<.E_CHIN 2025/09/11 14:49.>> | 訂單 2509DFD055/001 修改記錄如下: 20250910 17:15:50 (93025) 退火碼: >> S1, 用途碼: >> COA010, 背面標示: >> C845, 訂單背面顏色(五碼): >> BY60T, 背面漆膜厚: >> NOM, 背面漆塗漆型式幾塗幾烤: >> 2, 鉻酸鹽: >> Z, 訂單厚度: >> 0.45, 訂單重: >> 30, 重量容許率(下限): >> 10, 重量容許率(上限): >> 10, 訂單寬度: >> 960, 鍍製方式: >> BC, 鋼捲內徑: >> 508, 鋼捲下限重: >> 2.5, 鋼捲上限重: >> 2.8, 壓花條件碼: >> -, 表面花紋: >> R, 綠色識別碼: >> -, 印刷輥號: >> -, 產品代碼: >> PPGL, 皮膜碼: >> -, 單位別: >> M, 油品種類: >> Z, 塗油量: >> Z, 包裝代碼: >> D7 , 保護膜碼: >> -, 客戶試片取樣型式: >> -, 調質碼: >> S, 套筒碼: >> P , 規格: >> CGLC400-20, 製造標準: >> CNS, 表面處理劑種類: >> Z, 表面處理劑塗佈量: >> Z, 伸長率測試: >> N, 硬度測試碼: >> N, 抗拉強度測試: >> N, 降伏強度測試: >> N, 厚度變異: >> 0, 訂單正面顏色(五碼): >> 5W386, 正面漆膜厚: >> NOM, 正面漆塗漆型式幾塗幾烤: >> 2, 修邊碼: >> Y, 重量碼: >> AW, 鋼捲捲向: >> O, 鍍層碼: >> AZ150, | *:
PPGL | 2509DFD057/001 | 1. 提醒：CNS 第三類保固 PPGL AZ150（含）以上，PPGI Z27 （含）以上 TOP ≧25U , BK 兩層塗裝 (OFP00448)-{.不符.} 2. 再三提醒確認！CNS &JIS 塗裝 PVDF 需要"3類"耐候等級。並注意鍍層或膜厚是否符合.... (OFP00568)-{.不符.} 3. ●依旭台背面（正面漆塗料）發泡黏著性不佳（CC250503），要確認背面是否要發泡● (OFP00739)-{.不符.} | 1. 部分大陸料含B元素超過CNS規範管制，故請原料CNS規範之訂單不要配大陸料 (OFP00684)-{.不符.} | 1. 提醒：CNS 第三類保固 PPGL AZ150（含）以上，PPGI Z27 （含）以上 TOP ≧25U , BK 兩層塗裝 (OFP00448)-{.不符.} 2. 再三提醒確認！CNS &JIS 塗裝 PVDF 需要"3類"耐候等級。並注意鍍層或膜厚是否符合.... (OFP00568)-{.不符.} 3. 部分大陸料含B元素超過CNS規範管制，故請原料CNS規範之訂單不要配大陸料 (OFP00684)-{.不符.} 4. ●依旭台背面（正面漆塗料）發泡黏著性不佳（CC250503），要確認背面是否要發泡● (OFP00739)-{.不符.} | 訂單:2509DFD057/001 CPL <生產備註> 事項如下 . 本單為烤漆背面大於等於25μ塗裝，軋延後不允許毛邊，請CPL注意修邊狀況 (RMK00124) . 【邊緣品質】此為烤漆背面25μ訂單，請加強檢視鋼捲：邊緣殘剪、側緣鋅渣或毛邊，因為會導致烤漆背面漆轉印正面 (RMK00126) . 除HGI/ HGL 訂單邊緣不噴油. 其餘皆側緣噴油 (RMK00285) | 訂單:2509DFD057/001 CR1 <生產備註> 事項如下 . 【邊緣品質】此為烤漆背面25μ訂單，請加強檢視鋼捲：邊緣殘剪、側緣鋅渣或毛邊，因為會導致烤漆背面漆轉印正面 (RMK00126) . 完軋寬度超出管制值上限≦2mm時,冷軋繼續生產並填寫品質異常通報單給鍍鋅線,以便調整張力與板溫 (RMK00278) | 訂單:2509DFD057/001 CR2 <生產備註> 事項如下 . 【邊緣品質】此為烤漆背面25μ訂單，請加強檢視鋼捲：邊緣殘剪、側緣鋅渣或毛邊，因為會導致烤漆背面漆轉印正面 (RMK00126) . 完軋寬度超出管制值上限≦2mm時,冷軋繼續生產並填寫品質異常通報單給鍍鋅線,以便調整張力與板溫 (RMK00278) | 訂單:2509DFD057/001 CG1 <生產備註> 事項如下 . 平板類,鍍鋅生產時SKIN PASS & T/L 請依據鍍鋅標準規定生產 (RMK00100) . 鍍鋅表面不可有鋅痕、壓痕、凹陷、及刮傷 、應變痕等。 (RMK00100) . 出口鋼捲盤捲後目視不允許有鼓起. (RMK00100) . 【邊緣品質】此為烤漆背面25μ訂單，請加強檢視鋼捲：邊緣殘剪、側緣鋅渣或毛邊，因為會導致烤漆背面漆轉印正面 (RMK00126) . 本單於烤漆正背面都塗裝正面漆，因此鍍鋅請管制背面表面品質比照正面 (RMK00363) | 訂單:2509DFD057/001 CG2 <生產備註> 事項如下 . 平板類,鍍鋅生產時SKIN PASS & T/L 請依據鍍鋅標準規定生產 (RMK00100) . 鍍鋅表面不可有鋅痕、壓痕、凹陷、及刮傷 、應變痕等。 (RMK00100) . 出口鋼捲盤捲後目視不允許有鼓起. (RMK00100) . 【邊緣品質】此為烤漆背面25μ訂單，請加強檢視鋼捲：邊緣殘剪、側緣鋅渣或毛邊，因為會導致烤漆背面漆轉印正面 (RMK00126) . 本單於烤漆正背面都塗裝正面漆，因此鍍鋅請管制背面表面品質比照正面 (RMK00363) | 訂單:2509DFD057/001 CC1 <生產備註> 事項如下 . 【邊緣品質】此為烤漆背面25μ訂單，請加強檢視鋼捲：邊緣殘剪、側緣鋅渣或毛邊，因為會導致烤漆背面漆轉印正面 (RMK00126) . 1.本單若塗裝背面漆一律改為REVERSE COATING 例外訂單如下敘述 (RMK00163) . 2.例外訂單為R字頭超低光澤與PVDF (＞25μ)，背面漆可改 NATURE COATING，但搭配底漆避免遮蓋性不佳 (RMK00163) . ★品檢注意！JIS&CNS 訂單必須每滿50噸一定要再做一次TEST (RMK00259) . 【PMT】本單面漆為"PVDF"，經會議決議需量測板溫並記錄之。每一張排程需量測一次否則追究責任 (RMK00503) . 【線速度】注意！凡塗1PU304者 LS不得超過 30mpm (RMK00522) . 【抽氣量】白色系在CC1生產時,FINISH抽氣量請設定250,如生產中發生色差b值異常升高,請股長再加大抽氣量因應 (RMK00560) | 訂單:2509DFD057/001 CC2 <生產備註> 事項如下 . 【邊緣品質】此為烤漆背面25μ訂單，請加強檢視鋼捲：邊緣殘剪、側緣鋅渣或毛邊，因為會導致烤漆背面漆轉印正面 (RMK00126) . 1.本單若塗裝背面漆一律改為REVERSE COATING 例外訂單如下敘述 (RMK00163) . 2.例外訂單為R字頭超低光澤與PVDF (＞25μ)，背面漆可改 NATURE COATING，但搭配底漆避免遮蓋性不佳 (RMK00163) . ★品檢注意！JIS&CNS 訂單必須每滿50噸一定要再做一次TEST (RMK00259) . 【PMT】本單面漆為"PVDF"，經會議決議需量測板溫並記錄之。每一張排程需量測一次否則追究責任 (RMK00503) . 【線速度】注意！凡塗1PU304者 LS不得超過 30mpm (RMK00522) . 【抽氣量】白色系在CC1生產時,FINISH抽氣量請設定250,如生產中發生色差b值異常升高,請股長再加大抽氣量因應 (RMK00560) | 訂單:2509DFD057/001 RCL 無 <生產備註> 事項 | 訂單:2509DFD057/001 CCPK 無 <生產備註> 事項 | 訂單:2509DFD057/001 CGQC <品檢備註> 事項如下 . 【邊緣品質】此為烤漆背面25μ訂單，請加強檢視鋼捲：邊緣殘剪、側緣鋅渣或毛邊，因為會導致烤漆背面漆轉印正面 (RMK00126) . 本單於烤漆正背面都塗裝正面漆，因此鍍鋅請管制背面表面品質比照正面 (RMK00363) | 訂單:2509DFD057/001 CCQC <品檢備註> 事項如下 . 【邊緣品質】此為烤漆背面25μ訂單，請加強檢視鋼捲：邊緣殘剪、側緣鋅渣或毛邊，因為會導致烤漆背面漆轉印正面 (RMK00126) . 1.本單若塗裝背面漆一律改為REVERSE COATING 例外訂單如下敘述 (RMK00163) . 2.例外訂單為R字頭超低光澤與PVDF (＞25μ)，背面漆可改 NATURE COATING，但搭配底漆避免遮蓋性不佳 (RMK00163) . ★品檢注意！JIS&CNS 訂單必須每滿50噸一定要再做一次TEST (RMK00259) . 【PMT】本單面漆為"PVDF"，經會議決議需量測板溫並記錄之。每一張排程需量測一次否則追究責任 (RMK00503) . 【線速度】注意！凡塗1PU304者 LS不得超過 30mpm (RMK00522) | 訂單:2509DFD057/001 TOL 無 <生產備註> 事項 |  | 訂單 2509DFD057/001 修改記錄如下: 20250911 13:09:35 (24025) 退火碼: >> S1, 用途碼: >> CIA008, 背面標示: >> C059, 訂單背面顏色(五碼): >> 3W720, 背面漆膜厚: >> 25, 背面漆塗漆型式幾塗幾烤: >> 2, 鉻酸鹽: >> Z, 訂單厚度: >> 0.55, 訂單重: >> 18, 重量容許率(下限): >> 10, 重量容許率(上限): >> 10, 訂單寬度: >> 914, 鍍製方式: >> AC, 鋼捲內徑: >> 508, 鋼捲下限重: >> 3, 鋼捲上限重: >> 5, 壓花條件碼: >> -, 表面花紋: >> R, 綠色識別碼: >> -, 印刷輥號: >> -, 產品代碼: >> PPGL, 皮膜碼: >> -, 單位別: >> M, 油品種類: >> Z, 塗油量: >> Z, 包裝代碼: >> D2 , 保護膜碼: >> -, 客戶試片取樣型式: >> -, 調質碼: >> S, 套筒碼: >> N , 規格: >> CGLC400-32, 製造標準: >> CNS, 表面處理劑種類: >> Z, 表面處理劑塗佈量: >> Z, 伸長率測試: >> N, 硬度測試碼: >> N, 抗拉強度測試: >> N, 降伏強度測試: >> N, 厚度變異: >> 0, 訂單正面顏色(五碼): >> FW38Y, 正面漆膜厚: >> 35, 正面漆塗漆型式幾塗幾烤: >> 2, 修邊碼: >> Y, 重量碼: >> AW, 鋼捲捲向: >> I, 鍍層碼: >> AZ170, | *: | [訂單訊息通知] 2025/09/16 上午 09:38:49 *** (秦大維 >> 通知 >> Lynn Hsu) 訊息 : 備註參閱訂單"2504DFD080/001" [訂單訊息通知] 2025/09/19 下午 03:31:00 *** (秦大維 >> 通知 >> Lynn Hsu) 訊息 : CNS1237規範是錯的，內容為CNS 1237 A3050. 混凝土拌合用水試驗法
PPGL | 2509DFD060/001 | 1. 單捲限重檢核 (原料重:15~20, 分切困難:20, 單捲限重:4.00~4.90)(OFP00031)-{.不符.} | 1. 部分大陸料含B元素超過CNS規範管制，故請原料CNS規範之訂單不要配大陸料 (OFP00684)-{.不符.} | 1. 訂單若有厚度變異，冷軋厚度公差比照烤漆計算公式 , 但最小為 1/2 公差做設定 (OFP00254)-{.不符.} 2. "偏薄要求訂單" 鍍後厚度減 鍍後厚度下限需大於 0.02 MM,以免發生厚度不足狀況 (OFP00369)-{.不符.} 3. 部分大陸料含B元素超過CNS規範管制，故請原料CNS規範之訂單不要配大陸料 (OFP00684)-{.不符.} | 訂單:2509DFD060/001 CPL <生產備註> 事項如下 . 除HGI/ HGL 訂單邊緣不噴油. 其餘皆側緣噴油 (RMK00285) | 訂單:2509DFD060/001 CR1 無 <生產備註> 事項 | 訂單:2509DFD060/001 CR2 無 <生產備註> 事項 | 訂單:2509DFD060/001 CG1 <生產備註> 事項如下 . 平板類,鍍鋅生產時SKIN PASS & T/L 請依據鍍鋅標準規定生產 (RMK00100) . 鍍鋅表面不可有鋅痕、壓痕、凹陷、及刮傷 、應變痕等。 (RMK00100) . 出口鋼捲盤捲後目視不允許有鼓起. (RMK00100) | 訂單:2509DFD060/001 CG2 <生產備註> 事項如下 . 平板類,鍍鋅生產時SKIN PASS & T/L 請依據鍍鋅標準規定生產 (RMK00100) . 鍍鋅表面不可有鋅痕、壓痕、凹陷、及刮傷 、應變痕等。 (RMK00100) . 出口鋼捲盤捲後目視不允許有鼓起. (RMK00100) | 訂單:2509DFD060/001 CC1 <生產備註> 事項如下 . 【分切】玲翎曰：限重4~4.9，最後一顆可不依限重（不得超出 4.9噸） (RMK-E_CHIN) . 1.本單若塗裝背面漆一律改為REVERSE COATING 例外訂單如下敘述 (RMK00163) . 2.例外訂單為R字頭超低光澤與PVDF (＞25μ)，背面漆可改 NATURE COATING，但搭配底漆避免遮蓋性不佳 (RMK00163) . ★品檢注意！JIS&CNS 訂單必須每滿50噸一定要再做一次TEST (RMK00259) . 請出口主操加貼"請勿堆疊"標簽紅色 (RMK00317) . 因金屬粉塗裝捲取容易變形，請RCL重整後、包裝與倉庫一律放置SKID上防止變形 (RMK00317) | 訂單:2509DFD060/001 CC2 <生產備註> 事項如下 . 【分切】玲翎曰：限重4~4.9，最後一顆可不依限重（不得超出 4.9噸） (RMK-E_CHIN) . 1.本單若塗裝背面漆一律改為REVERSE COATING 例外訂單如下敘述 (RMK00163) . 2.例外訂單為R字頭超低光澤與PVDF (＞25μ)，背面漆可改 NATURE COATING，但搭配底漆避免遮蓋性不佳 (RMK00163) . ★品檢注意！JIS&CNS 訂單必須每滿50噸一定要再做一次TEST (RMK00259) . 請出口主操加貼"請勿堆疊"標簽紅色 (RMK00317) . 因金屬粉塗裝捲取容易變形，請RCL重整後、包裝與倉庫一律放置SKID上防止變形 (RMK00317) | 訂單:2509DFD060/001 RCL <生產備註> 事項如下 . 因金屬粉塗裝捲取容易變形，請RCL重整後、包裝與倉庫一律放置SKID上防止變形 (RMK00317) | 訂單:2509DFD060/001 CCPK <生產備註> 事項如下 . 因金屬粉塗裝捲取容易變形，請RCL重整後、包裝與倉庫一律放置SKID上防止變形 (RMK00317) | 訂單:2509DFD060/001 CGQC 無 <品檢備註> 事項 | 訂單:2509DFD060/001 CCQC <品檢備註> 事項如下 . 1.本單若塗裝背面漆一律改為REVERSE COATING 例外訂單如下敘述 (RMK00163) . 2.例外訂單為R字頭超低光澤與PVDF (＞25μ)，背面漆可改 NATURE COATING，但搭配底漆避免遮蓋性不佳 (RMK00163) . ★品檢注意！JIS&CNS 訂單必須每滿50噸一定要再做一次TEST (RMK00259) . 因金屬粉塗裝捲取容易變形，請RCL重整後、包裝與倉庫一律放置SKID上防止變形 (RMK00317) | 訂單:2509DFD060/001 TOL 無 <生產備註> 事項 | 【分切】玲翎曰：限重4~4.9，最後一顆可不依限重（不得超出 4.9噸）^^/CC1/CC2/ <<.E_CHIN 2025/09/18 09:58.>> | 訂單 2509DFD060/001 修改記錄如下: 20250915 09:51:43 (24025) 退火碼: >> S1, 用途碼: >> CIA008, 背面標示: >> C811, 訂單背面顏色(五碼): >> BW736, 背面漆膜厚: >> NOM, 背面漆塗漆型式幾塗幾烤: >> 1, 鉻酸鹽: >> Z, 訂單厚度: >> 0.42, 訂單重: >> 20, 重量容許率(下限): >> 10, 重量容許率(上限): >> 10, 訂單寬度: >> 914, 鍍製方式: >> AC, 鋼捲內徑: >> 508, 鋼捲下限重: >> 4.5, 鋼捲上限重: >> 4.9, 壓花條件碼: >> -, 表面花紋: >> R, GL鋅花要求下限: >> -, GL鋅花要求上限: >> -, 綠色識別碼: >> -, 印刷輥號: >> -, 產品代碼: >> PPGL, 皮膜碼: >> -, 單位別: >> M, 油品種類: >> Z, 塗油量: >> Z, 包裝代碼: >> D2 , 保護膜碼: >> -, 客戶試片取樣型式: >> -, 調質碼: >> S, 套筒碼: >> N , 規格: >> CGLCC-20, 製造標準: >> CNS, 表面處理劑種類: >> Z, 表面處理劑塗佈量: >> Z, 伸長率測試: >> N, 硬度測試碼: >> N, 抗拉強度測試: >> N, 降伏強度測試: >> N, 厚度變異: >> -1.2, 訂單正面顏色(五碼): >> 1V256, 正面漆膜厚: >> NOM, 正面漆塗漆型式幾塗幾烤: >> 2, 修邊碼: >> Y, 重量碼: >> AW, 鋼捲捲向: >> I, 鍍層碼: >> AZ150, 20250915 09:55:49 (24025) 鋼捲下限重: 4.5 >> 4, | H:厚度偏薄 | [訂單訊息通知] 2025/09/16 上午 09:14:40 *** (秦大維 >> 通知 >> Lynn Hsu) 訊息 : 1. 單捲限重檢核 (原料重:15~20, 分切困難:20, 單捲限重:4.00~4.90)(OFP00031)-{.不符.}
PPGL | 2509DFD060/002 | 1. 單捲限重檢核 (原料重:15~20, 分切困難:20, 單捲限重:4.00~4.90)(OFP00031)-{.不符.} | 1. 部分大陸料含B元素超過CNS規範管制，故請原料CNS規範之訂單不要配大陸料 (OFP00684)-{.不符.} | 1. 訂單若有厚度變異，冷軋厚度公差比照烤漆計算公式 , 但最小為 1/2 公差做設定 (OFP00254)-{.不符.} 2. "偏薄要求訂單" 鍍後厚度減 鍍後厚度下限需大於 0.02 MM,以免發生厚度不足狀況 (OFP00369)-{.不符.} 3. 部分大陸料含B元素超過CNS規範管制，故請原料CNS規範之訂單不要配大陸料 (OFP00684)-{.不符.} | 訂單:2509DFD060/002 CPL <生產備註> 事項如下 . 除HGI/ HGL 訂單邊緣不噴油. 其餘皆側緣噴油 (RMK00285) | 訂單:2509DFD060/002 CR1 無 <生產備註> 事項 | 訂單:2509DFD060/002 CR2 無 <生產備註> 事項 | 訂單:2509DFD060/002 CG1 <生產備註> 事項如下 . 平板類,鍍鋅生產時SKIN PASS & T/L 請依據鍍鋅標準規定生產 (RMK00100) . 鍍鋅表面不可有鋅痕、壓痕、凹陷、及刮傷 、應變痕等。 (RMK00100) . 出口鋼捲盤捲後目視不允許有鼓起. (RMK00100) | 訂單:2509DFD060/002 CG2 <生產備註> 事項如下 . 平板類,鍍鋅生產時SKIN PASS & T/L 請依據鍍鋅標準規定生產 (RMK00100) . 鍍鋅表面不可有鋅痕、壓痕、凹陷、及刮傷 、應變痕等。 (RMK00100) . 出口鋼捲盤捲後目視不允許有鼓起. (RMK00100) | 訂單:2509DFD060/002 CC1 <生產備註> 事項如下 . 【分切】玲翎曰：限重4~4.9，最後一顆可不依限重（不得超出 4.9噸） (RMK-E_CHIN) . 1.本單若塗裝背面漆一律改為REVERSE COATING 例外訂單如下敘述 (RMK00163) . 2.例外訂單為R字頭超低光澤與PVDF (＞25μ)，背面漆可改 NATURE COATING，但搭配底漆避免遮蓋性不佳 (RMK00163) . ★品檢注意！JIS&CNS 訂單必須每滿50噸一定要再做一次TEST (RMK00259) . 請出口主操加貼"請勿堆疊"標簽紅色 (RMK00317) . 因金屬粉塗裝捲取容易變形，請RCL重整後、包裝與倉庫一律放置SKID上防止變形 (RMK00317) | 訂單:2509DFD060/002 CC2 <生產備註> 事項如下 . 【分切】玲翎曰：限重4~4.9，最後一顆可不依限重（不得超出 4.9噸） (RMK-E_CHIN) . 1.本單若塗裝背面漆一律改為REVERSE COATING 例外訂單如下敘述 (RMK00163) . 2.例外訂單為R字頭超低光澤與PVDF (＞25μ)，背面漆可改 NATURE COATING，但搭配底漆避免遮蓋性不佳 (RMK00163) . ★品檢注意！JIS&CNS 訂單必須每滿50噸一定要再做一次TEST (RMK00259) . 請出口主操加貼"請勿堆疊"標簽紅色 (RMK00317) . 因金屬粉塗裝捲取容易變形，請RCL重整後、包裝與倉庫一律放置SKID上防止變形 (RMK00317) | 訂單:2509DFD060/002 RCL <生產備註> 事項如下 . 因金屬粉塗裝捲取容易變形，請RCL重整後、包裝與倉庫一律放置SKID上防止變形 (RMK00317) | 訂單:2509DFD060/002 CCPK <生產備註> 事項如下 . 因金屬粉塗裝捲取容易變形，請RCL重整後、包裝與倉庫一律放置SKID上防止變形 (RMK00317) | 訂單:2509DFD060/002 CGQC 無 <品檢備註> 事項 | 訂單:2509DFD060/002 CCQC <品檢備註> 事項如下 . 1.本單若塗裝背面漆一律改為REVERSE COATING 例外訂單如下敘述 (RMK00163) . 2.例外訂單為R字頭超低光澤與PVDF (＞25μ)，背面漆可改 NATURE COATING，但搭配底漆避免遮蓋性不佳 (RMK00163) . ★品檢注意！JIS&CNS 訂單必須每滿50噸一定要再做一次TEST (RMK00259) . 因金屬粉塗裝捲取容易變形，請RCL重整後、包裝與倉庫一律放置SKID上防止變形 (RMK00317) | 訂單:2509DFD060/002 TOL 無 <生產備註> 事項 | 【分切】玲翎曰：限重4~4.9，最後一顆可不依限重（不得超出 4.9噸）^^/CC1/CC2/^^ <<.E_CHIN 2025/09/18 09:58.>> | 訂單 2509DFD060/002 修改記錄如下: 20250915 09:51:46 (24025) 退火碼: >> S1, 用途碼: >> CIA008, 背面標示: >> C811, 訂單背面顏色(五碼): >> BW736, 背面漆膜厚: >> NOM, 背面漆塗漆型式幾塗幾烤: >> 1, 鉻酸鹽: >> Z, 訂單厚度: >> 0.52, 訂單重: >> 9, 重量容許率(下限): >> 10, 重量容許率(上限): >> 10, 訂單寬度: >> 914, 鍍製方式: >> AC, 鋼捲內徑: >> 508, 鋼捲下限重: >> 4.5, 鋼捲上限重: >> 4.9, 壓花條件碼: >> -, 表面花紋: >> R, 綠色識別碼: >> -, 印刷輥號: >> -, 產品代碼: >> PPGL, 皮膜碼: >> -, 單位別: >> M, 油品種類: >> Z, 塗油量: >> Z, 包裝代碼: >> D2 , 保護膜碼: >> -, 客戶試片取樣型式: >> -, 調質碼: >> S, 套筒碼: >> N , 規格: >> CGLCC-20, 製造標準: >> CNS, 表面處理劑種類: >> Z, 表面處理劑塗佈量: >> Z, 伸長率測試: >> N, 硬度測試碼: >> N, 抗拉強度測試: >> N, 降伏強度測試: >> N, 厚度變異: >> -1.4, 訂單正面顏色(五碼): >> 1V256, 正面漆膜厚: >> NOM, 正面漆塗漆型式幾塗幾烤: >> 2, 修邊碼: >> Y, 重量碼: >> AW, 鋼捲捲向: >> I, 鍍層碼: >> AZ150, 20250915 10:17:42 (24025) 鋼捲下限重: 4.5 >> 4, | H:厚度偏薄 | [訂單訊息通知] 2025/09/16 上午 09:19:02 *** (秦大維 >> 通知 >> Lynn Hsu) 訊息 : 單捲限重檢核 (原料重:15~20, 分切困難:20, 單捲限重:4.00~4.90)
PPGL | 2509DFD060/003 | 1. 因鋼套桶因縫接處容易對鋼捲產生轉印，所以請確認客戶是否知悉轉印風險 (OFP00256)-{.不符.} 2. 單捲限重檢核 (原料重:15~20, 分切困難:20, 單捲限重:4.00~4.90)(OFP00031)-{.不符.} | 1. 部分大陸料含B元素超過CNS規範管制，故請原料CNS規範之訂單不要配大陸料 (OFP00684)-{.不符.} | 1. 訂單若有厚度變異，冷軋厚度公差比照烤漆計算公式 , 但最小為 1/2 公差做設定 (OFP00254)-{.不符.} 2. 因鋼套桶因縫接處容易對鋼捲產生轉印，所以請確認客戶是否知悉轉印風險 (OFP00256)-{.不符.} 3. "偏薄要求訂單" 鍍後厚度減 鍍後厚度下限需大於 0.02 MM,以免發生厚度不足狀況 (OFP00369)-{.不符.} 4. 部分大陸料含B元素超過CNS規範管制，故請原料CNS規範之訂單不要配大陸料 (OFP00684)-{.不符.} | 訂單:2509DFD060/003 CPL <生產備註> 事項如下 . 除HGI/ HGL 訂單邊緣不噴油. 其餘皆側緣噴油 (RMK00285) | 訂單:2509DFD060/003 CR1 無 <生產備註> 事項 | 訂單:2509DFD060/003 CR2 無 <生產備註> 事項 | 訂單:2509DFD060/003 CG1 <生產備註> 事項如下 . 平板類,鍍鋅生產時SKIN PASS & T/L 請依據鍍鋅標準規定生產 (RMK00100) . 鍍鋅表面不可有鋅痕、壓痕、凹陷、及刮傷 、應變痕等。 (RMK00100) . 出口鋼捲盤捲後目視不允許有鼓起. (RMK00100) . 瓦形屋頂用 注意鍍層控制範圍：min=標準值，Max=標準值+30 (RMK00103) . 因成形性需求故鍍層量有上限管制，排程變換前後一顆分切請U3暫留，待產線確認鍍層量後再行處置。 (RMK00103) | 訂單:2509DFD060/003 CG2 <生產備註> 事項如下 . 平板類,鍍鋅生產時SKIN PASS & T/L 請依據鍍鋅標準規定生產 (RMK00100) . 鍍鋅表面不可有鋅痕、壓痕、凹陷、及刮傷 、應變痕等。 (RMK00100) . 出口鋼捲盤捲後目視不允許有鼓起. (RMK00100) . 瓦形屋頂用 注意鍍層控制範圍：min=標準值，Max=標準值+30 (RMK00103) . 因成形性需求故鍍層量有上限管制，排程變換前後一顆分切請U3暫留，待產線確認鍍層量後再行處置。 (RMK00103) | 訂單:2509DFD060/003 CC1 <生產備註> 事項如下 . 【分切】玲翎曰：限重4~4.9，最後一顆可不依限重（不得超出 4.9噸） (RMK-E_CHIN) . 超低光澤產品,色差計塗佈量依據5+20U為基準。RYF89 以5+22U為基準。 (RMK00103) . 請出口人員貼上"請勿堆疊"紅色標簽. (RMK00103) . R字頭色碼因色差對膜厚極其敏感，MASS目標102%~115%之間. (RMK00103) . R字頭色碼塗佈量須在20U以上,不然會有白色點狀(繩紋),已被客戶訴賠. (RMK00103) . 捲起單位張力請加大至 5.5（有另行備註要求張力設定時，依另行備註需求設定）） (RMK00103) . 1.本單若塗裝背面漆一律改為REVERSE COATING 例外訂單如下敘述 (RMK00163) . 2.例外訂單為R字頭超低光澤與PVDF (＞25μ)，背面漆可改 NATURE COATING，但搭配底漆避免遮蓋性不佳 (RMK00163) . ★品檢注意！JIS&CNS 訂單必須每滿50噸一定要再做一次TEST (RMK00259) . 2015年發生過訴賠。請出口使用鋼套桶前請檢查焊接處，以免捲取後產生折痕 (RMK00381) | 訂單:2509DFD060/003 CC2 <生產備註> 事項如下 . 【分切】玲翎曰：限重4~4.9，最後一顆可不依限重（不得超出 4.9噸） (RMK-E_CHIN) . 超低光澤產品,色差計塗佈量依據5+20U為基準。RYF89 以5+22U為基準。 (RMK00103) . 請出口人員貼上"請勿堆疊"紅色標簽. (RMK00103) . R字頭色碼因色差對膜厚極其敏感，MASS目標102%~115%之間. (RMK00103) . R字頭色碼塗佈量須在20U以上,不然會有白色點狀(繩紋),已被客戶訴賠. (RMK00103) . 1.本單若塗裝背面漆一律改為REVERSE COATING 例外訂單如下敘述 (RMK00163) . 2.例外訂單為R字頭超低光澤與PVDF (＞25μ)，背面漆可改 NATURE COATING，但搭配底漆避免遮蓋性不佳 (RMK00163) . ★品檢注意！JIS&CNS 訂單必須每滿50噸一定要再做一次TEST (RMK00259) . 2015年發生過訴賠。請出口使用鋼套桶前請檢查焊接處，以免捲取後產生折痕 (RMK00381) | 訂單:2509DFD060/003 RCL 無 <生產備註> 事項 | 訂單:2509DFD060/003 CCPK 無 <生產備註> 事項 | 訂單:2509DFD060/003 CGQC <品檢備註> 事項如下 . 瓦形屋頂用 注意鍍層控制範圍：min=標準值，Max=標準值+30 (RMK00103) | 訂單:2509DFD060/003 CCQC <品檢備註> 事項如下 . 超低光澤產品,色差計塗佈量依據5+20U為基準。RYF89 以5+22U為基準。 (RMK00103) . R字頭色碼因色差對膜厚極其敏感，MASS目標102%~115%之間. (RMK00103) . 1.本單若塗裝背面漆一律改為REVERSE COATING 例外訂單如下敘述 (RMK00163) . 2.例外訂單為R字頭超低光澤與PVDF (＞25μ)，背面漆可改 NATURE COATING，但搭配底漆避免遮蓋性不佳 (RMK00163) . ★品檢注意！JIS&CNS 訂單必須每滿50噸一定要再做一次TEST (RMK00259) | 訂單:2509DFD060/003 TOL 無 <生產備註> 事項 | 【分切】玲翎曰：限重4~4.9，最後一顆可不依限重（不得超出 4.9噸）^^/CC1/CC2/^^ <<.E_CHIN 2025/09/18 09:58.>> | 訂單 2509DFD060/003 修改記錄如下: 20250915 09:51:48 (24025) 退火碼: >> S1, 用途碼: >> CIA008, 背面標示: >> C844, 訂單背面顏色(五碼): >> BW73N, 背面漆膜厚: >> NOM, 背面漆塗漆型式幾塗幾烤: >> 2, 鉻酸鹽: >> Z, 訂單厚度: >> 0.42, 訂單重: >> 15, 重量容許率(下限): >> 10, 重量容許率(上限): >> 10, 訂單寬度: >> 914, 鍍製方式: >> AC, 鋼捲內徑: >> 508, 鋼捲下限重: >> 4.5, 鋼捲上限重: >> 4.9, 壓花條件碼: >> -, 表面花紋: >> R, GL鋅花要求下限: >> -, GL鋅花要求上限: >> -, 綠色識別碼: >> -, 印刷輥號: >> -, 產品代碼: >> PPGL, 皮膜碼: >> -, 單位別: >> M, 油品種類: >> Z, 塗油量: >> Z, 包裝代碼: >> D2 , 保護膜碼: >> -, 客戶試片取樣型式: >> -, 調質碼: >> S, 套筒碼: >> S , 規格: >> CGLCC-20, 製造標準: >> CNS, 表面處理劑種類: >> Z, 表面處理劑塗佈量: >> Z, 伸長率測試: >> N, 硬度測試碼: >> N, 抗拉強度測試: >> N, 降伏強度測試: >> N, 厚度變異: >> -1.2, 訂單正面顏色(五碼): >> RBF5P, 正面漆膜厚: >> 25, 正面漆塗漆型式幾塗幾烤: >> 2, 修邊碼: >> Y, 重量碼: >> AW, 鋼捲捲向: >> I, 鍍層碼: >> AZ150, 20250915 10:17:44 (24025) 鋼捲下限重: 4.5 >> 4, | H:厚度偏薄 | [訂單訊息通知] 2025/09/16 上午 09:20:55 *** (秦大維 >> 通知 >> Lynn Hsu) 訊息 : 單捲限重檢核 (原料重:15~20, 分切困難:20, 單捲限重:4.00~4.90)
PPSUS | 2509DFD061/003 |  |  | 1. PPSUS&PPAL 單位長度(M/T)要自己算完後修改 SOP內容。RD洗衣機外殼用可用 -0.04～0 去算 (OFP00649)-{.不符.} | 訂單:2509DFD061/003 CPL 無 <生產備註> 事項 | 訂單:2509DFD061/003 CR1 無 <生產備註> 事項 | 訂單:2509DFD061/003 CR2 無 <生產備註> 事項 | 訂單:2509DFD061/003 CG1 <生產備註> 事項如下 . 瓦形屋頂用 注意鍍層控制範圍：min=標準值，Max=標準值+30 (RMK00103) . 因成形性需求故鍍層量有上限管制，排程變換前後一顆分切請U3暫留，待產線確認鍍層量後再行處置。 (RMK00103) | 訂單:2509DFD061/003 CG2 <生產備註> 事項如下 . 瓦形屋頂用 注意鍍層控制範圍：min=標準值，Max=標準值+30 (RMK00103) . 因成形性需求故鍍層量有上限管制，排程變換前後一顆分切請U3暫留，待產線確認鍍層量後再行處置。 (RMK00103) | 訂單:2509DFD061/003 CC1 <生產備註> 事項如下 . 超低光澤產品,色差計塗佈量依據5+20U為基準。RYF89 以5+22U為基準。 (RMK00103) . 請出口人員貼上"請勿堆疊"紅色標簽. (RMK00103) . R字頭色碼因色差對膜厚極其敏感，MASS目標102%~115%之間. (RMK00103) . R字頭色碼塗佈量須在20U以上,不然會有白色點狀(繩紋),已被客戶訴賠. (RMK00103) . 捲起單位張力請加大至 5.5（有另行備註要求張力設定時，依另行備註需求設定）） (RMK00103) . 1.入口板厚以平凸分釐卡量測,其W/D距板邊10mm處量測 (RMK00619) . 2.入口急峻度≦0.7%，毛邊(雙平頭分釐卡)≦30μm(一定要落實記錄，以作為品質追蹤依據) (RMK00619) . 3.出/入口鼓起≦0.5mm超出管制規格請TSD送RCL確認板形 (RMK00619) . 4.前處理皮膜Si=14±5 mg/m2於CC2品檢室Twin-X:NRC350-Si(SUS304)檢測 (RMK00619) . 5.其餘品質管制若無特別註明，則以對應的烤漆產品用途管制 (RMK00619) . 6.【捲取+套桶】出口一律 STAGGER 捲取，並使用比訂單寬度"加寬"的套桶（一般為"P"，超低光澤與印刷為"S"） (RMK00619) | 訂單:2509DFD061/003 CC2 <生產備註> 事項如下 . 超低光澤產品,色差計塗佈量依據5+20U為基準。RYF89 以5+22U為基準。 (RMK00103) . 請出口人員貼上"請勿堆疊"紅色標簽. (RMK00103) . R字頭色碼因色差對膜厚極其敏感，MASS目標102%~115%之間. (RMK00103) . R字頭色碼塗佈量須在20U以上,不然會有白色點狀(繩紋),已被客戶訴賠. (RMK00103) . 1.入口板厚以平凸分釐卡量測,其W/D距板邊10mm處量測 (RMK00619) . 2.入口急峻度≦0.7%，毛邊(雙平頭分釐卡)≦30μm(一定要落實記錄，以作為品質追蹤依據) (RMK00619) . 3.出/入口鼓起≦0.5mm超出管制規格請TSD送RCL確認板形 (RMK00619) . 4.前處理皮膜Si=14±5 mg/m2於CC2品檢室Twin-X:NRC350-Si(SUS304)檢測 (RMK00619) . 5.其餘品質管制若無特別註明，則以對應的烤漆產品用途管制 (RMK00619) . 6.【捲取+套桶】出口一律 STAGGER 捲取，並使用比訂單寬度"加寬"的套桶（一般為"P"，超低光澤與印刷為"S"） (RMK00619) | 訂單:2509DFD061/003 RCL 無 <生產備註> 事項 | 訂單:2509DFD061/003 CCPK 無 <生產備註> 事項 | 訂單:2509DFD061/003 CGQC <品檢備註> 事項如下 . 瓦形屋頂用 注意鍍層控制範圍：min=標準值，Max=標準值+30 (RMK00103) | 訂單:2509DFD061/003 CCQC <品檢備註> 事項如下 . 超低光澤產品,色差計塗佈量依據5+20U為基準。RYF89 以5+22U為基準。 (RMK00103) . R字頭色碼因色差對膜厚極其敏感，MASS目標102%~115%之間. (RMK00103) . 1.入口板厚以平凸分釐卡量測,其W/D距板邊10mm處量測 (RMK00619) . 2.入口急峻度≦0.7%，毛邊(雙平頭分釐卡)≦30μm(一定要落實記錄，以作為品質追蹤依據) (RMK00619) . 3.出/入口鼓起≦0.5mm超出管制規格請TSD送RCL確認板形 (RMK00619) . 4.前處理皮膜Si=14±5 mg/m2於CC2品檢室Twin-X:NRC350-Si(SUS304)檢測 (RMK00619) . 5.其餘品質管制若無特別註明，則以對應的烤漆產品用途管制 (RMK00619) . 6.【捲取+套桶】出口一律 STAGGER 捲取，並使用比訂單寬度"加寬"的套桶（一般為"P"，超低光澤與印刷為"S"） (RMK00619) | 訂單:2509DFD061/003 TOL 無 <生產備註> 事項 |  | 訂單 2509DFD061/003 修改記錄如下: 20250916 13:37:27 (22030) 退火碼: >> S1, 用途碼: >> CIA008, 背面標示: >> C989, 訂單背面顏色(五碼): >> BW73Y, 背面漆膜厚: >> 12.5, 背面漆塗漆型式幾塗幾烤: >> 2, 鉻酸鹽: >> Z, 訂單厚度: >> 0.46, 訂單重: >> 135, 重量容許率(下限): >> 10, 重量容許率(上限): >> 10, 訂單寬度: >> 914, 鍍製方式: >> BC, 鋼捲內徑: >> 508, 鋼捲下限重: >> 3, 鋼捲上限重: >> 5, 壓花條件碼: >> -, 表面花紋: >> -, 綠色識別碼: >> -, 印刷輥號: >> -, 產品代碼: >> PPSUS, 皮膜碼: >> -, 單位別: >> M, 油品種類: >> Z, 塗油量: >> Z, 包裝代碼: >> A3 , 保護膜碼: >> -, 客戶試片取樣數量: >> 0, 客戶試片取樣型式: >> -, 調質碼: >> S, 套筒碼: >> S , 規格: >> CSUS304-20, 製造標準: >> SYSCO, 表面處理劑種類: >> Z, 表面處理劑塗佈量: >> Z, 伸長率測試: >> N, 硬度測試碼: >> N, 抗拉強度測試: >> N, 降伏強度測試: >> N, 厚度變異: >> 0, 訂單正面顏色(五碼): >> RYF89, 正面漆膜厚: >> 25, 正面漆塗漆型式幾塗幾烤: >> 2, 修邊碼: >> Y, 重量碼: >> AW, 鋼捲捲向: >> I, 鍍層碼: >> -, 20250917 09:26:04 (22030) 訂單重: 135 >> 150, | *:
PPGL | 2509DFD063/001 |  | 1. 部分大陸料含B元素超過CNS規範管制，故請原料CNS規範之訂單不要配大陸料 (OFP00684)-{.不符.} | 1. 訂單若有厚度變異，冷軋厚度公差比照烤漆計算公式 , 但最小為 1/2 公差做設定 (OFP00254)-{.不符.} 2. "偏薄要求訂單" 鍍後厚度減 鍍後厚度下限需大於 0.02 MM,以免發生厚度不足狀況 (OFP00369)-{.不符.} 3. 部分大陸料含B元素超過CNS規範管制，故請原料CNS規範之訂單不要配大陸料 (OFP00684)-{.不符.} | 訂單:2509DFD063/001 CPL <生產備註> 事項如下 . 除HGI/ HGL 訂單邊緣不噴油. 其餘皆側緣噴油 (RMK00285) | 訂單:2509DFD063/001 CR1 無 <生產備註> 事項 | 訂單:2509DFD063/001 CR2 無 <生產備註> 事項 | 訂單:2509DFD063/001 CG1 <生產備註> 事項如下 . 平板類,鍍鋅生產時SKIN PASS & T/L 請依據鍍鋅標準規定生產 (RMK00100) . 鍍鋅表面不可有鋅痕、壓痕、凹陷、及刮傷 、應變痕等。 (RMK00100) . 出口鋼捲盤捲後目視不允許有鼓起. (RMK00100) | 訂單:2509DFD063/001 CG2 <生產備註> 事項如下 . 平板類,鍍鋅生產時SKIN PASS & T/L 請依據鍍鋅標準規定生產 (RMK00100) . 鍍鋅表面不可有鋅痕、壓痕、凹陷、及刮傷 、應變痕等。 (RMK00100) . 出口鋼捲盤捲後目視不允許有鼓起. (RMK00100) | 訂單:2509DFD063/001 CC1 <生產備註> 事項如下 . 1.本單若塗裝背面漆一律改為REVERSE COATING 例外訂單如下敘述 (RMK00163) . 2.例外訂單為R字頭超低光澤與PVDF (＞25μ)，背面漆可改 NATURE COATING，但搭配底漆避免遮蓋性不佳 (RMK00163) . ★品檢注意！JIS&CNS 訂單必須每滿50噸一定要再做一次TEST (RMK00259) . 請出口主操加貼"請勿堆疊"標簽紅色 (RMK00317) . 因金屬粉塗裝捲取容易變形，請RCL重整後、包裝與倉庫一律放置SKID上防止變形 (RMK00317) | 訂單:2509DFD063/001 CC2 <生產備註> 事項如下 . 1.本單若塗裝背面漆一律改為REVERSE COATING 例外訂單如下敘述 (RMK00163) . 2.例外訂單為R字頭超低光澤與PVDF (＞25μ)，背面漆可改 NATURE COATING，但搭配底漆避免遮蓋性不佳 (RMK00163) . ★品檢注意！JIS&CNS 訂單必須每滿50噸一定要再做一次TEST (RMK00259) . 請出口主操加貼"請勿堆疊"標簽紅色 (RMK00317) . 因金屬粉塗裝捲取容易變形，請RCL重整後、包裝與倉庫一律放置SKID上防止變形 (RMK00317) | 訂單:2509DFD063/001 RCL <生產備註> 事項如下 . 因金屬粉塗裝捲取容易變形，請RCL重整後、包裝與倉庫一律放置SKID上防止變形 (RMK00317) | 訂單:2509DFD063/001 CCPK <生產備註> 事項如下 . 因金屬粉塗裝捲取容易變形，請RCL重整後、包裝與倉庫一律放置SKID上防止變形 (RMK00317) | 訂單:2509DFD063/001 CGQC 無 <品檢備註> 事項 | 訂單:2509DFD063/001 CCQC <品檢備註> 事項如下 . 1.本單若塗裝背面漆一律改為REVERSE COATING 例外訂單如下敘述 (RMK00163) . 2.例外訂單為R字頭超低光澤與PVDF (＞25μ)，背面漆可改 NATURE COATING，但搭配底漆避免遮蓋性不佳 (RMK00163) . ★品檢注意！JIS&CNS 訂單必須每滿50噸一定要再做一次TEST (RMK00259) . 因金屬粉塗裝捲取容易變形，請RCL重整後、包裝與倉庫一律放置SKID上防止變形 (RMK00317) | 訂單:2509DFD063/001 TOL 無 <生產備註> 事項 |  | 訂單 2509DFD063/001 修改記錄如下: 20250916 15:02:19 (24025) 退火碼: >> S1, 用途碼: >> CIA008, 背面標示: >> C811, 訂單背面顏色(五碼): >> BW736, 背面漆膜厚: >> NOM, 背面漆塗漆型式幾塗幾烤: >> 1, 鉻酸鹽: >> Z, 訂單厚度: >> 0.52, 訂單重: >> 15, 重量容許率(下限): >> 10, 重量容許率(上限): >> 10, 訂單寬度: >> 914, 鍍製方式: >> AC, 鋼捲內徑: >> 508, 鋼捲下限重: >> 3, 鋼捲上限重: >> 5, 壓花條件碼: >> -, 表面花紋: >> R, 綠色識別碼: >> -, 印刷輥號: >> -, 產品代碼: >> PPGL, 皮膜碼: >> -, 單位別: >> M, 油品種類: >> Z, 塗油量: >> Z, 包裝代碼: >> D2 , 保護膜碼: >> -, 客戶試片取樣型式: >> -, 調質碼: >> S, 套筒碼: >> N , 規格: >> CGLCC-20, 製造標準: >> CNS, 表面處理劑種類: >> Z, 表面處理劑塗佈量: >> Z, 伸長率測試: >> N, 硬度測試碼: >> N, 抗拉強度測試: >> N, 降伏強度測試: >> N, 厚度變異: >> -1.4, 訂單正面顏色(五碼): >> 1V256, 正面漆膜厚: >> NOM, 正面漆塗漆型式幾塗幾烤: >> 2, 修邊碼: >> Y, 重量碼: >> AW, 鋼捲捲向: >> I, 鍍層碼: >> AZ150, | H:厚度偏薄
PPSUS | 2509DFD066/001 | 1. ●依旭台背面（正面漆塗料）發泡黏著性不佳（CC250503），要確認背面是否要發泡● (OFP00739)-{.不符.} |  | 1. PPSUS&PPAL 單位長度(M/T)要自己算完後修改 SOP內容。RD洗衣機外殼用可用 -0.04～0 去算 (OFP00649)-{.不符.} 2. ●依旭台背面（正面漆塗料）發泡黏著性不佳（CC250503），要確認背面是否要發泡● (OFP00739)-{.不符.} 3. ￥￥￥背面有塗 FE1104 要提早知會現場準備以避免水痕￥￥￥ (OFP00764)-{.不符.} | 訂單:2509DFD066/001 CPL 無 <生產備註> 事項 | 訂單:2509DFD066/001 CR1 無 <生產備註> 事項 | 訂單:2509DFD066/001 CR2 無 <生產備註> 事項 | 訂單:2509DFD066/001 CG1 無 <生產備註> 事項 | 訂單:2509DFD066/001 CG2 無 <生產備註> 事項 | 訂單:2509DFD066/001 CC1 <生產備註> 事項如下 . 【第三 PASS廠驗注意】豪輝曰：第三PASS生產時間需與業務聯絡，業務需通知客戶並安排業主於生產後入廠廠驗。 (RMK-E_CHIN) . 【入口留板】豪輝曰：協助留不銹鋼"母鋼"試片各"1"片，以利業主送驗 (RMK-E_CHIN) . 【第三PASS】110～123 m/t (RMK-E_CHIN) . 【第二PASS】112～125 m/t (RMK-E_CHIN) . 【第一PASS】114~127 m/t (RMK-E_CHIN) . 【底材厚度要求】客戶要求底材厚度≧0.8 MM，入口發現＜0.8 mm別投入生產 (RMK-E_CHIN) . 【出測試報告】豪輝曰：每顆"母鋼"留烤漆板 30CM*全板寬保留試片 4片(盛餘試驗留2片試片 TO 豪輝、提供客戶2片試片)" (RMK-E_CHIN) . 1.入口板厚以平凸分釐卡量測,其W/D距板邊10mm處量測 (RMK00619) . 2.入口急峻度≦0.7%，毛邊(雙平頭分釐卡)≦30μm(一定要落實記錄，以作為品質追蹤依據) (RMK00619) . 3.出/入口鼓起≦0.5mm超出管制規格請TSD送RCL確認板形 (RMK00619) . 4.前處理皮膜Si=14±5 mg/m2於CC2品檢室Twin-X:NRC350-Si(SUS304)檢測 (RMK00619) . 5.其餘品質管制若無特別註明，則以對應的烤漆產品用途管制 (RMK00619) . 6.【捲取+套桶】出口一律 STAGGER 捲取，並使用比訂單寬度"加寬"的套桶（一般為"P"，超低光澤與印刷為"S"） (RMK00619) | 訂單:2509DFD066/001 CC2 <生產備註> 事項如下 . 【第三 PASS廠驗注意】豪輝曰：第三PASS生產時間需與業務聯絡，業務需通知客戶並安排業主於生產後入廠廠驗。 (RMK-E_CHIN) . 【入口留板】豪輝曰：協助留不銹鋼"母鋼"試片各"1"片，以利業主送驗 (RMK-E_CHIN) . 【第三PASS】110～123 m/t (RMK-E_CHIN) . 【第二PASS】112～125 m/t (RMK-E_CHIN) . 【第一PASS】114~127 m/t (RMK-E_CHIN) . 【底材厚度要求】客戶要求底材厚度≧0.8 MM，入口發現＜0.8 mm別投入生產 (RMK-E_CHIN) . 【出測試報告】豪輝曰：每顆"母鋼"留烤漆板 30CM*全板寬保留試片 4片(盛餘試驗留2片試片 TO 豪輝、提供客戶2片試片)" (RMK-E_CHIN) . 1.入口板厚以平凸分釐卡量測,其W/D距板邊10mm處量測 (RMK00619) . 2.入口急峻度≦0.7%，毛邊(雙平頭分釐卡)≦30μm(一定要落實記錄，以作為品質追蹤依據) (RMK00619) . 3.出/入口鼓起≦0.5mm超出管制規格請TSD送RCL確認板形 (RMK00619) . 4.前處理皮膜Si=14±5 mg/m2於CC2品檢室Twin-X:NRC350-Si(SUS304)檢測 (RMK00619) . 5.其餘品質管制若無特別註明，則以對應的烤漆產品用途管制 (RMK00619) . 6.【捲取+套桶】出口一律 STAGGER 捲取，並使用比訂單寬度"加寬"的套桶（一般為"P"，超低光澤與印刷為"S"） (RMK00619) | 訂單:2509DFD066/001 RCL 無 <生產備註> 事項 | 訂單:2509DFD066/001 CCPK 無 <生產備註> 事項 | 訂單:2509DFD066/001 CGQC 無 <品檢備註> 事項 | 訂單:2509DFD066/001 CCQC <品檢備註> 事項如下 . 【底材厚度要求】客戶要求底材厚度≧0.8 MM，入口發現＜0.8 mm別投入生產 (RMK-E_CHIN) . 1.入口板厚以平凸分釐卡量測,其W/D距板邊10mm處量測 (RMK00619) . 2.入口急峻度≦0.7%，毛邊(雙平頭分釐卡)≦30μm(一定要落實記錄，以作為品質追蹤依據) (RMK00619) . 3.出/入口鼓起≦0.5mm超出管制規格請TSD送RCL確認板形 (RMK00619) . 4.前處理皮膜Si=14±5 mg/m2於CC2品檢室Twin-X:NRC350-Si(SUS304)檢測 (RMK00619) . 5.其餘品質管制若無特別註明，則以對應的烤漆產品用途管制 (RMK00619) . 6.【捲取+套桶】出口一律 STAGGER 捲取，並使用比訂單寬度"加寬"的套桶（一般為"P"，超低光澤與印刷為"S"） (RMK00619) | 訂單:2509DFD066/001 TOL 無 <生產備註> 事項 | 【出測試報告】豪輝曰：每顆"母鋼"留烤漆板 30CM*全板寬保留試片 4片(盛餘試驗留2片試片 TO 豪輝、提供客戶2片試片)"^^/CC1/CC2/ <<.E_CHIN 2026/03/19 10:51.>> 【底材厚度要求】客戶要求底材厚度≧0.8 MM，入口發現＜0.8 mm別投入生產^^/CC1/CC2/CCQC/ <<.E_CHIN 2025/09/23 10:41.>> 【第一PASS】114~127 m/t^^/CC1/CC2/ <<.E_CHIN 2026/02/11 09:09.>> 【第二PASS】112～125 m/t^^/CC1/CC2/ <<.E_CHIN 2026/02/11 09:10.>> 【第三PASS】110～123 m/t^^/CC1/CC2/ <<.E_CHIN 2026/02/11 09:11.>> 【入口留板】豪輝曰：協助留不銹鋼"母鋼"試片各"1"片，以利業主送驗^^/CC1/CC2/ <<.E_CHIN 2026/03/19 10:51.>> 【第三 PASS廠驗注意】豪輝曰：第三PASS生產時間需與業務聯絡，業務需通知客戶並安排業主於生產後入廠廠驗。^^/CC1/CC2/ <<.E_CHIN 2026/03/19 10:48.>> | 訂單 2509DFD066/001 修改記錄如下: 20250917 15:51:06 (24020) 退火碼: >> S1, 用途碼: >> CIA008, 背面標示: >> C996, 訂單背面顏色(五碼): >> XXXXX, 背面漆膜厚: >> NOM, 背面漆塗漆型式幾塗幾烤: >> 2, 鉻酸鹽: >> Z, 訂單厚度: >> 0.8, 訂單重: >> 30, 重量容許率(下限): >> 10, 重量容許率(上限): >> 10, 訂單寬度: >> 1220, 鍍製方式: >> BC, 鋼捲內徑: >> 508, 鋼捲下限重: >> 3, 鋼捲上限重: >> 5, 壓花條件碼: >> -, 表面花紋: >> -, 綠色識別碼: >> -, 印刷輥號: >> -, 產品代碼: >> PPSUS, 皮膜碼: >> -, 單位別: >> M, 油品種類: >> Z, 塗油量: >> Z, 包裝代碼: >> D2 , 保護膜碼: >> -, 客戶試片取樣型式: >> -, 調質碼: >> S, 套筒碼: >> P , 規格: >> CSUS304-33, 製造標準: >> SYSCO, 表面處理劑種類: >> Z, 表面處理劑塗佈量: >> Z, 伸長率測試: >> N, 硬度測試碼: >> N, 抗拉強度測試: >> N, 降伏強度測試: >> N, 厚度變異: >> 0, 訂單正面顏色(五碼): >> XXXXX, 正面漆膜厚: >> NOM, 正面漆塗漆型式幾塗幾烤: >> 2, 修邊碼: >> Y, 重量碼: >> AW, 鋼捲捲向: >> I, 鍍層碼: >> -, 20260209 08:22:46 (24020) 訂單背面顏色(五碼): XXXXX >> FC24V, 背面漆膜厚: NOM >> 70MIN, 訂單重: 30 >> 35, 訂單正面顏色(五碼): XXXXX >> FL36V, 正面漆膜厚: NOM >> 70MIN, 20260312 13:42:27 (24020) 訂單重: 35 >> 30, | *:
PPSUS | 2509DFD066/002 | 1. ●依旭台背面（正面漆塗料）發泡黏著性不佳（CC250503），要確認背面是否要發泡● (OFP00739)-{.不符.} |  | 1. PPSUS&PPAL 單位長度(M/T)要自己算完後修改 SOP內容。RD洗衣機外殼用可用 -0.04～0 去算 (OFP00649)-{.不符.} 2. ●依旭台背面（正面漆塗料）發泡黏著性不佳（CC250503），要確認背面是否要發泡● (OFP00739)-{.不符.} 3. ￥￥￥背面有塗 FE1104 要提早知會現場準備以避免水痕￥￥￥ (OFP00764)-{.不符.} | 訂單:2509DFD066/002 CPL 無 <生產備註> 事項 | 訂單:2509DFD066/002 CR1 無 <生產備註> 事項 | 訂單:2509DFD066/002 CR2 無 <生產備註> 事項 | 訂單:2509DFD066/002 CG1 無 <生產備註> 事項 | 訂單:2509DFD066/002 CG2 無 <生產備註> 事項 | 訂單:2509DFD066/002 CC1 <生產備註> 事項如下 . 【第三 PASS廠驗注意】豪輝曰：第三PASS生產時間需與業務聯絡，業務需通知客戶並安排業主於生產後入廠廠驗。 (RMK-E_CHIN) . 【入口留板】豪輝曰：協助留不銹鋼"母鋼"試片各"1"片，以利業主送驗 (RMK-E_CHIN) . 【第三PASS】110～123 m/t (RMK-E_CHIN) . 【第二PASS】112～125 m/t (RMK-E_CHIN) . 【第一PASS】114~127 m/t (RMK-E_CHIN) . 【底材厚度要求】客戶要求底材厚度≧0.8 MM，入口發現＜0.8 mm別投入生產 (RMK-E_CHIN) . 【出測試報告】豪輝曰：每顆"母鋼"留烤漆板 30CM*全板寬保留試片 4片(盛餘試驗留2片試片 TO 豪輝、提供客戶2片試片) (RMK-E_CHIN) . 【抽氣量】白色系在CC1生產時,FINISH抽氣量請設定250,如生產中發生色差b值異常升高,請股長再加大抽氣量因應 (RMK00560) . 1.入口板厚以平凸分釐卡量測,其W/D距板邊10mm處量測 (RMK00619) . 2.入口急峻度≦0.7%，毛邊(雙平頭分釐卡)≦30μm(一定要落實記錄，以作為品質追蹤依據) (RMK00619) . 3.出/入口鼓起≦0.5mm超出管制規格請TSD送RCL確認板形 (RMK00619) . 4.前處理皮膜Si=14±5 mg/m2於CC2品檢室Twin-X:NRC350-Si(SUS304)檢測 (RMK00619) . 5.其餘品質管制若無特別註明，則以對應的烤漆產品用途管制 (RMK00619) . 6.【捲取+套桶】出口一律 STAGGER 捲取，並使用比訂單寬度"加寬"的套桶（一般為"P"，超低光澤與印刷為"S"） (RMK00619) | 訂單:2509DFD066/002 CC2 <生產備註> 事項如下 . 【第三 PASS廠驗注意】豪輝曰：第三PASS生產時間需與業務聯絡，業務需通知客戶並安排業主於生產後入廠廠驗。 (RMK-E_CHIN) . 【入口留板】豪輝曰：協助留不銹鋼"母鋼"試片各"1"片，以利業主送驗 (RMK-E_CHIN) . 【第三PASS】110～123 m/t (RMK-E_CHIN) . 【第二PASS】112～125 m/t (RMK-E_CHIN) . 【第一PASS】114~127 m/t (RMK-E_CHIN) . 【底材厚度要求】客戶要求底材厚度≧0.8 MM，入口發現＜0.8 mm別投入生產 (RMK-E_CHIN) . 【出測試報告】豪輝曰：每顆"母鋼"留烤漆板 30CM*全板寬保留試片 4片(盛餘試驗留2片試片 TO 豪輝、提供客戶2片試片) (RMK-E_CHIN) . 【抽氣量】白色系在CC1生產時,FINISH抽氣量請設定250,如生產中發生色差b值異常升高,請股長再加大抽氣量因應 (RMK00560) . 1.入口板厚以平凸分釐卡量測,其W/D距板邊10mm處量測 (RMK00619) . 2.入口急峻度≦0.7%，毛邊(雙平頭分釐卡)≦30μm(一定要落實記錄，以作為品質追蹤依據) (RMK00619) . 3.出/入口鼓起≦0.5mm超出管制規格請TSD送RCL確認板形 (RMK00619) . 4.前處理皮膜Si=14±5 mg/m2於CC2品檢室Twin-X:NRC350-Si(SUS304)檢測 (RMK00619) . 5.其餘品質管制若無特別註明，則以對應的烤漆產品用途管制 (RMK00619) . 6.【捲取+套桶】出口一律 STAGGER 捲取，並使用比訂單寬度"加寬"的套桶（一般為"P"，超低光澤與印刷為"S"） (RMK00619) | 訂單:2509DFD066/002 RCL 無 <生產備註> 事項 | 訂單:2509DFD066/002 CCPK 無 <生產備註> 事項 | 訂單:2509DFD066/002 CGQC 無 <品檢備註> 事項 | 訂單:2509DFD066/002 CCQC <品檢備註> 事項如下 . 【底材厚度要求】客戶要求底材厚度≧0.8 MM，入口發現＜0.8 mm別投入生產 (RMK-E_CHIN) . 1.入口板厚以平凸分釐卡量測,其W/D距板邊10mm處量測 (RMK00619) . 2.入口急峻度≦0.7%，毛邊(雙平頭分釐卡)≦30μm(一定要落實記錄，以作為品質追蹤依據) (RMK00619) . 3.出/入口鼓起≦0.5mm超出管制規格請TSD送RCL確認板形 (RMK00619) . 4.前處理皮膜Si=14±5 mg/m2於CC2品檢室Twin-X:NRC350-Si(SUS304)檢測 (RMK00619) . 5.其餘品質管制若無特別註明，則以對應的烤漆產品用途管制 (RMK00619) . 6.【捲取+套桶】出口一律 STAGGER 捲取，並使用比訂單寬度"加寬"的套桶（一般為"P"，超低光澤與印刷為"S"） (RMK00619) | 訂單:2509DFD066/002 TOL 無 <生產備註> 事項 | 【出測試報告】豪輝曰：每顆"母鋼"留烤漆板 30CM*全板寬保留試片 4片(盛餘試驗留2片試片 TO 豪輝、提供客戶2片試片)^^/CC1/CC2/ <<.E_CHIN 2026/03/19 11:45.>> 【底材厚度要求】客戶要求底材厚度≧0.8 MM，入口發現＜0.8 mm別投入生產^^/CC1/CC2/CCQC/^^ <<.E_CHIN 2025/09/23 10:41.>> 【第一PASS】114~127 m/t^^/CC1/CC2/^^ <<.E_CHIN 2026/03/19 11:45.>> 【第二PASS】112～125 m/t^^/CC1/CC2/^^ <<.E_CHIN 2026/03/19 11:46.>> 【第三PASS】110～123 m/t^^/CC1/CC2/^^ <<.E_CHIN 2026/03/19 11:46.>> 【入口留板】豪輝曰：協助留不銹鋼"母鋼"試片各"1"片，以利業主送驗^^/CC1/CC2/^^ <<.E_CHIN 2026/03/19 11:46.>> 【第三 PASS廠驗注意】豪輝曰：第三PASS生產時間需與業務聯絡，業務需通知客戶並安排業主於生產後入廠廠驗。^^/CC1/CC2/^^ <<.E_CHIN 2026/03/19 11:47.>> | 訂單 2509DFD066/002 修改記錄如下: 20250917 15:51:27 (24020) 退火碼: >> S1, 用途碼: >> CIA008, 背面標示: >> C996, 訂單背面顏色(五碼): >> XXXXX, 背面漆膜厚: >> NOM, 背面漆塗漆型式幾塗幾烤: >> 2, 鉻酸鹽: >> Z, 訂單厚度: >> 0.8, 訂單重: >> 10, 重量容許率(下限): >> 10, 重量容許率(上限): >> 10, 訂單寬度: >> 1220, 鍍製方式: >> BC, 鋼捲內徑: >> 508, 鋼捲下限重: >> 3, 鋼捲上限重: >> 5, 壓花條件碼: >> -, 表面花紋: >> -, 綠色識別碼: >> -, 印刷輥號: >> -, 產品代碼: >> PPSUS, 皮膜碼: >> -, 單位別: >> M, 油品種類: >> Z, 塗油量: >> Z, 包裝代碼: >> D2 , 保護膜碼: >> -, 客戶試片取樣數量: >> 0, 客戶試片取樣型式: >> -, 調質碼: >> S, 套筒碼: >> P , 規格: >> CSUS304-33, 製造標準: >> SYSCO, 表面處理劑種類: >> Z, 表面處理劑塗佈量: >> Z, 伸長率測試: >> N, 硬度測試碼: >> N, 抗拉強度測試: >> N, 降伏強度測試: >> N, 厚度變異: >> 0, 訂單正面顏色(五碼): >> XXXXX, 正面漆膜厚: >> NOM, 正面漆塗漆型式幾塗幾烤: >> 2, 修邊碼: >> Y, 重量碼: >> AW, 鋼捲捲向: >> I, 鍍層碼: >> -, 20260209 08:22:48 (24020) 訂單重: 10 >> 6, 20260312 13:42:29 (24020) 訂單背面顏色(五碼): XXXXX >> FC24V, 背面漆膜厚: NOM >> 70MIN, 訂單重: 6 >> 10, 訂單正面顏色(五碼): XXXXX >> FW29V, 正面漆膜厚: NOM >> 70MIN, | *:
PPSUS | 2509DFD066/003 | 1. ●依旭台背面（正面漆塗料）發泡黏著性不佳（CC250503），要確認背面是否要發泡● (OFP00739)-{.不符.} |  | 1. PPSUS&PPAL 單位長度(M/T)要自己算完後修改 SOP內容。RD洗衣機外殼用可用 -0.04～0 去算 (OFP00649)-{.不符.} 2. ●依旭台背面（正面漆塗料）發泡黏著性不佳（CC250503），要確認背面是否要發泡● (OFP00739)-{.不符.} 3. ￥￥￥背面有塗 FE1104 要提早知會現場準備以避免水痕￥￥￥ (OFP00764)-{.不符.} | 訂單:2509DFD066/003 CPL 無 <生產備註> 事項 | 訂單:2509DFD066/003 CR1 無 <生產備註> 事項 | 訂單:2509DFD066/003 CR2 無 <生產備註> 事項 | 訂單:2509DFD066/003 CG1 無 <生產備註> 事項 | 訂單:2509DFD066/003 CG2 無 <生產備註> 事項 | 訂單:2509DFD066/003 CC1 <生產備註> 事項如下 . 【第三 PASS廠驗注意】豪輝曰：第三PASS生產時間需與業務聯絡，業務需通知客戶並安排業主於生產後入廠廠驗。 (RMK-E_CHIN) . 【入口留板】豪輝曰：協助留不銹鋼"母鋼"試片各"1"片，以利業主送驗 (RMK-E_CHIN) . 【第三PASS】110～123 m/t (RMK-E_CHIN) . 【第二PASS】113～125 m/t (RMK-E_CHIN) . 【第一PASS】114~127 m/t (RMK-E_CHIN) . 【底材厚度要求】客戶要求底材厚度≧0.8 MM，入口發現＜0.8 mm別投入生產 (RMK-E_CHIN) . 【出測試報告】豪輝曰：每顆"母鋼"留烤漆板 30CM*全板寬保留試片 4片(盛餘試驗留2片試片 TO 豪輝、提供客戶2片試片) (RMK-E_CHIN) . 1.入口板厚以平凸分釐卡量測,其W/D距板邊10mm處量測 (RMK00619) . 2.入口急峻度≦0.7%，毛邊(雙平頭分釐卡)≦30μm(一定要落實記錄，以作為品質追蹤依據) (RMK00619) . 3.出/入口鼓起≦0.5mm超出管制規格請TSD送RCL確認板形 (RMK00619) . 4.前處理皮膜Si=14±5 mg/m2於CC2品檢室Twin-X:NRC350-Si(SUS304)檢測 (RMK00619) . 5.其餘品質管制若無特別註明，則以對應的烤漆產品用途管制 (RMK00619) . 6.【捲取+套桶】出口一律 STAGGER 捲取，並使用比訂單寬度"加寬"的套桶（一般為"P"，超低光澤與印刷為"S"） (RMK00619) | 訂單:2509DFD066/003 CC2 <生產備註> 事項如下 . 【第三 PASS廠驗注意】豪輝曰：第三PASS生產時間需與業務聯絡，業務需通知客戶並安排業主於生產後入廠廠驗。 (RMK-E_CHIN) . 【入口留板】豪輝曰：協助留不銹鋼"母鋼"試片各"1"片，以利業主送驗 (RMK-E_CHIN) . 【第三PASS】110～123 m/t (RMK-E_CHIN) . 【第二PASS】113～125 m/t (RMK-E_CHIN) . 【第一PASS】114~127 m/t (RMK-E_CHIN) . 【底材厚度要求】客戶要求底材厚度≧0.8 MM，入口發現＜0.8 mm別投入生產 (RMK-E_CHIN) . 【出測試報告】豪輝曰：每顆"母鋼"留烤漆板 30CM*全板寬保留試片 4片(盛餘試驗留2片試片 TO 豪輝、提供客戶2片試片) (RMK-E_CHIN) . 1.入口板厚以平凸分釐卡量測,其W/D距板邊10mm處量測 (RMK00619) . 2.入口急峻度≦0.7%，毛邊(雙平頭分釐卡)≦30μm(一定要落實記錄，以作為品質追蹤依據) (RMK00619) . 3.出/入口鼓起≦0.5mm超出管制規格請TSD送RCL確認板形 (RMK00619) . 4.前處理皮膜Si=14±5 mg/m2於CC2品檢室Twin-X:NRC350-Si(SUS304)檢測 (RMK00619) . 5.其餘品質管制若無特別註明，則以對應的烤漆產品用途管制 (RMK00619) . 6.【捲取+套桶】出口一律 STAGGER 捲取，並使用比訂單寬度"加寬"的套桶（一般為"P"，超低光澤與印刷為"S"） (RMK00619) | 訂單:2509DFD066/003 RCL 無 <生產備註> 事項 | 訂單:2509DFD066/003 CCPK 無 <生產備註> 事項 | 訂單:2509DFD066/003 CGQC 無 <品檢備註> 事項 | 訂單:2509DFD066/003 CCQC <品檢備註> 事項如下 . 【底材厚度要求】客戶要求底材厚度≧0.8 MM，入口發現＜0.8 mm別投入生產 (RMK-E_CHIN) . 1.入口板厚以平凸分釐卡量測,其W/D距板邊10mm處量測 (RMK00619) . 2.入口急峻度≦0.7%，毛邊(雙平頭分釐卡)≦30μm(一定要落實記錄，以作為品質追蹤依據) (RMK00619) . 3.出/入口鼓起≦0.5mm超出管制規格請TSD送RCL確認板形 (RMK00619) . 4.前處理皮膜Si=14±5 mg/m2於CC2品檢室Twin-X:NRC350-Si(SUS304)檢測 (RMK00619) . 5.其餘品質管制若無特別註明，則以對應的烤漆產品用途管制 (RMK00619) . 6.【捲取+套桶】出口一律 STAGGER 捲取，並使用比訂單寬度"加寬"的套桶（一般為"P"，超低光澤與印刷為"S"） (RMK00619) | 訂單:2509DFD066/003 TOL 無 <生產備註> 事項 | 【出測試報告】豪輝曰：每顆"母鋼"留烤漆板 30CM*全板寬保留試片 4片(盛餘試驗留2片試片 TO 豪輝、提供客戶2片試片)^^/CC1/CC2/^^/CC1/CC2/ <<.E_CHIN 2026/03/19 11:57.>> 【底材厚度要求】客戶要求底材厚度≧0.8 MM，入口發現＜0.8 mm別投入生產^^/CC1/CC2/CCQC/^^ <<.E_CHIN 2025/09/23 10:41.>> 【第一PASS】114~127 m/t^^/CC1/CC2/^^ <<.E_CHIN 2026/02/11 10:08.>> 【第二PASS】113～125 m/t^^/CC1/CC2/ <<.E_CHIN 2026/02/11 10:11.>> 【第三PASS】110～123 m/t^^/CC1/CC2/^^ <<.E_CHIN 2026/02/11 10:12.>> 【入口留板】豪輝曰：協助留不銹鋼"母鋼"試片各"1"片，以利業主送驗^^/CC1/CC2/^^ <<.E_CHIN 2026/03/19 11:58.>> 【第三 PASS廠驗注意】豪輝曰：第三PASS生產時間需與業務聯絡，業務需通知客戶並安排業主於生產後入廠廠驗。^^/CC1/CC2/^^ <<.E_CHIN 2026/03/19 11:58.>> | 訂單 2509DFD066/003 修改記錄如下: 20250917 15:51:30 (24020) 退火碼: >> S1, 用途碼: >> CIA008, 背面標示: >> C996, 訂單背面顏色(五碼): >> XXXXX, 背面漆膜厚: >> NOM, 背面漆塗漆型式幾塗幾烤: >> 2, 鉻酸鹽: >> Z, 訂單厚度: >> 0.8, 訂單重: >> 14, 重量容許率(下限): >> 10, 重量容許率(上限): >> 10, 訂單寬度: >> 1220, 鍍製方式: >> BC, 鋼捲內徑: >> 508, 鋼捲下限重: >> 3, 鋼捲上限重: >> 5, 壓花條件碼: >> -, 表面花紋: >> -, 綠色識別碼: >> -, 印刷輥號: >> -, 產品代碼: >> PPSUS, 皮膜碼: >> -, 單位別: >> M, 油品種類: >> Z, 塗油量: >> Z, 包裝代碼: >> D2 , 保護膜碼: >> -, 客戶試片取樣數量: >> 0, 客戶試片取樣型式: >> -, 調質碼: >> S, 套筒碼: >> P , 規格: >> CSUS304-33, 製造標準: >> SYSCO, 表面處理劑種類: >> Z, 表面處理劑塗佈量: >> Z, 伸長率測試: >> N, 硬度測試碼: >> N, 抗拉強度測試: >> N, 降伏強度測試: >> N, 厚度變異: >> 0, 訂單正面顏色(五碼): >> XXXXX, 正面漆膜厚: >> NOM, 正面漆塗漆型式幾塗幾烤: >> 2, 修邊碼: >> Y, 重量碼: >> AW, 鋼捲捲向: >> I, 鍍層碼: >> -, 20260209 08:23:51 (24020) 訂單背面顏色(五碼): XXXXX >> FC24V, 背面漆膜厚: NOM >> 70MIN, 訂單重: 14 >> 13, 訂單正面顏色(五碼): XXXXX >> FL23V, 正面漆膜厚: NOM >> 70MIN, 20260312 16:17:22 (24020) 訂單重: 13 >> 14, | *:
PPGL | 2509DFD067/002 |  | 1. 部分大陸料含B元素超過CNS規範管制，故請原料CNS規範之訂單不要配大陸料 (OFP00684)-{.不符.} | 1. 訂單若有厚度變異，冷軋厚度公差比照烤漆計算公式 , 但最小為 1/2 公差做設定 (OFP00254)-{.不符.} 2. "偏薄要求訂單" 鍍後厚度減 鍍後厚度下限需大於 0.02 MM,以免發生厚度不足狀況 (OFP00369)-{.不符.} 3. 部分大陸料含B元素超過CNS規範管制，故請原料CNS規範之訂單不要配大陸料 (OFP00684)-{.不符.} | 訂單:2509DFD067/002 CPL <生產備註> 事項如下 . 除HGI/ HGL 訂單邊緣不噴油. 其餘皆側緣噴油 (RMK00285) | 訂單:2509DFD067/002 CR1 <生產備註> 事項如下 . 完軋寬度超出管制值上限≦2mm時,冷軋繼續生產並填寫品質異常通報單給鍍鋅線,以便調整張力與板溫 (RMK00278) | 訂單:2509DFD067/002 CR2 <生產備註> 事項如下 . 完軋寬度超出管制值上限≦2mm時,冷軋繼續生產並填寫品質異常通報單給鍍鋅線,以便調整張力與板溫 (RMK00278) | 訂單:2509DFD067/002 CG1 <生產備註> 事項如下 . 平板類,鍍鋅生產時SKIN PASS & T/L 請依據鍍鋅標準規定生產 (RMK00100) . 鍍鋅表面不可有鋅痕、壓痕、凹陷、及刮傷 、應變痕等。 (RMK00100) . 出口鋼捲盤捲後目視不允許有鼓起. (RMK00100) | 訂單:2509DFD067/002 CG2 <生產備註> 事項如下 . 平板類,鍍鋅生產時SKIN PASS & T/L 請依據鍍鋅標準規定生產 (RMK00100) . 鍍鋅表面不可有鋅痕、壓痕、凹陷、及刮傷 、應變痕等。 (RMK00100) . 出口鋼捲盤捲後目視不允許有鼓起. (RMK00100) | 訂單:2509DFD067/002 CC1 <生產備註> 事項如下 . 1.本單若塗裝背面漆一律改為REVERSE COATING 例外訂單如下敘述 (RMK00163) . 2.例外訂單為R字頭超低光澤與PVDF (＞25μ)，背面漆可改 NATURE COATING，但搭配底漆避免遮蓋性不佳 (RMK00163) . ★品檢注意！JIS&CNS 訂單必須每滿50噸一定要再做一次TEST (RMK00259) . 【抽氣量】白色系在CC1生產時,FINISH抽氣量請設定250,如生產中發生色差b值異常升高,請股長再加大抽氣量因應 (RMK00560) | 訂單:2509DFD067/002 CC2 <生產備註> 事項如下 . 1.本單若塗裝背面漆一律改為REVERSE COATING 例外訂單如下敘述 (RMK00163) . 2.例外訂單為R字頭超低光澤與PVDF (＞25μ)，背面漆可改 NATURE COATING，但搭配底漆避免遮蓋性不佳 (RMK00163) . ★品檢注意！JIS&CNS 訂單必須每滿50噸一定要再做一次TEST (RMK00259) . 【抽氣量】白色系在CC1生產時,FINISH抽氣量請設定250,如生產中發生色差b值異常升高,請股長再加大抽氣量因應 (RMK00560) | 訂單:2509DFD067/002 RCL 無 <生產備註> 事項 | 訂單:2509DFD067/002 CCPK 無 <生產備註> 事項 | 訂單:2509DFD067/002 CGQC 無 <品檢備註> 事項 | 訂單:2509DFD067/002 CCQC <品檢備註> 事項如下 . 1.本單若塗裝背面漆一律改為REVERSE COATING 例外訂單如下敘述 (RMK00163) . 2.例外訂單為R字頭超低光澤與PVDF (＞25μ)，背面漆可改 NATURE COATING，但搭配底漆避免遮蓋性不佳 (RMK00163) . ★品檢注意！JIS&CNS 訂單必須每滿50噸一定要再做一次TEST (RMK00259) | 訂單:2509DFD067/002 TOL 無 <生產備註> 事項 |  | 訂單 2509DFD067/002 修改記錄如下: 20250917 16:07:29 (24025) 退火碼: >> S1, 用途碼: >> CIA008, 背面標示: >> C814, 訂單背面顏色(五碼): >> BW73Y, 背面漆膜厚: >> 12.5, 背面漆塗漆型式幾塗幾烤: >> 2, 鉻酸鹽: >> Z, 訂單厚度: >> 0.52, 訂單重: >> 27, 重量容許率(下限): >> 10, 重量容許率(上限): >> 10, 訂單寬度: >> 914, 鍍製方式: >> AC, 鋼捲內徑: >> 508, 鋼捲下限重: >> 3, 鋼捲上限重: >> 5, 壓花條件碼: >> -, 表面花紋: >> R, 綠色識別碼: >> -, 印刷輥號: >> -, 產品代碼: >> PPGL, 皮膜碼: >> -, 單位別: >> M, 油品種類: >> Z, 塗油量: >> Z, 包裝代碼: >> D2 , 保護膜碼: >> -, 客戶試片取樣型式: >> -, 調質碼: >> S, 套筒碼: >> R , 規格: >> CGLC400-20, 製造標準: >> CNS, 表面處理劑種類: >> Z, 表面處理劑塗佈量: >> Z, 伸長率測試: >> N, 硬度測試碼: >> N, 抗拉強度測試: >> N, 降伏強度測試: >> N, 厚度變異: >> -1.4, 訂單正面顏色(五碼): >> SW336, 正面漆膜厚: >> 25, 正面漆塗漆型式幾塗幾烤: >> 2, 修邊碼: >> Y, 重量碼: >> AW, 鋼捲捲向: >> I, 鍍層碼: >> AZ150, | H:厚度偏薄
PPGL | 2509DFD067/003 |  | 1. 部分大陸料含B元素超過CNS規範管制，故請原料CNS規範之訂單不要配大陸料 (OFP00684)-{.不符.} | 1. 訂單若有厚度變異，冷軋厚度公差比照烤漆計算公式 , 但最小為 1/2 公差做設定 (OFP00254)-{.不符.} 2. "偏薄要求訂單" 鍍後厚度減 鍍後厚度下限需大於 0.02 MM,以免發生厚度不足狀況 (OFP00369)-{.不符.} 3. 部分大陸料含B元素超過CNS規範管制，故請原料CNS規範之訂單不要配大陸料 (OFP00684)-{.不符.} | 訂單:2509DFD067/003 CPL <生產備註> 事項如下 . 除HGI/ HGL 訂單邊緣不噴油. 其餘皆側緣噴油 (RMK00285) | 訂單:2509DFD067/003 CR1 <生產備註> 事項如下 . 完軋寬度超出管制值上限≦2mm時,冷軋繼續生產並填寫品質異常通報單給鍍鋅線,以便調整張力與板溫 (RMK00278) | 訂單:2509DFD067/003 CR2 <生產備註> 事項如下 . 完軋寬度超出管制值上限≦2mm時,冷軋繼續生產並填寫品質異常通報單給鍍鋅線,以便調整張力與板溫 (RMK00278) | 訂單:2509DFD067/003 CG1 <生產備註> 事項如下 . 平板類,鍍鋅生產時SKIN PASS & T/L 請依據鍍鋅標準規定生產 (RMK00100) . 鍍鋅表面不可有鋅痕、壓痕、凹陷、及刮傷 、應變痕等。 (RMK00100) . 出口鋼捲盤捲後目視不允許有鼓起. (RMK00100) | 訂單:2509DFD067/003 CG2 <生產備註> 事項如下 . 平板類,鍍鋅生產時SKIN PASS & T/L 請依據鍍鋅標準規定生產 (RMK00100) . 鍍鋅表面不可有鋅痕、壓痕、凹陷、及刮傷 、應變痕等。 (RMK00100) . 出口鋼捲盤捲後目視不允許有鼓起. (RMK00100) | 訂單:2509DFD067/003 CC1 <生產備註> 事項如下 . 1.本單若塗裝背面漆一律改為REVERSE COATING 例外訂單如下敘述 (RMK00163) . 2.例外訂單為R字頭超低光澤與PVDF (＞25μ)，背面漆可改 NATURE COATING，但搭配底漆避免遮蓋性不佳 (RMK00163) . ★品檢注意！JIS&CNS 訂單必須每滿50噸一定要再做一次TEST (RMK00259) | 訂單:2509DFD067/003 CC2 <生產備註> 事項如下 . 1.本單若塗裝背面漆一律改為REVERSE COATING 例外訂單如下敘述 (RMK00163) . 2.例外訂單為R字頭超低光澤與PVDF (＞25μ)，背面漆可改 NATURE COATING，但搭配底漆避免遮蓋性不佳 (RMK00163) . ★品檢注意！JIS&CNS 訂單必須每滿50噸一定要再做一次TEST (RMK00259) | 訂單:2509DFD067/003 RCL 無 <生產備註> 事項 | 訂單:2509DFD067/003 CCPK 無 <生產備註> 事項 | 訂單:2509DFD067/003 CGQC 無 <品檢備註> 事項 | 訂單:2509DFD067/003 CCQC <品檢備註> 事項如下 . 1.本單若塗裝背面漆一律改為REVERSE COATING 例外訂單如下敘述 (RMK00163) . 2.例外訂單為R字頭超低光澤與PVDF (＞25μ)，背面漆可改 NATURE COATING，但搭配底漆避免遮蓋性不佳 (RMK00163) . ★品檢注意！JIS&CNS 訂單必須每滿50噸一定要再做一次TEST (RMK00259) | 訂單:2509DFD067/003 TOL 無 <生產備註> 事項 |  | 訂單 2509DFD067/003 修改記錄如下: 20250917 16:07:32 (24025) 退火碼: >> S1, 用途碼: >> CIA008, 背面標示: >> C814, 訂單背面顏色(五碼): >> BW73Y, 背面漆膜厚: >> 12.5, 背面漆塗漆型式幾塗幾烤: >> 2, 鉻酸鹽: >> Z, 訂單厚度: >> 0.52, 訂單重: >> 27, 重量容許率(下限): >> 10, 重量容許率(上限): >> 10, 訂單寬度: >> 914, 鍍製方式: >> AC, 鋼捲內徑: >> 508, 鋼捲下限重: >> 3, 鋼捲上限重: >> 5, 壓花條件碼: >> -, 表面花紋: >> R, 綠色識別碼: >> -, 印刷輥號: >> -, 產品代碼: >> PPGL, 皮膜碼: >> -, 單位別: >> M, 油品種類: >> Z, 塗油量: >> Z, 包裝代碼: >> D2 , 保護膜碼: >> -, 客戶試片取樣型式: >> -, 調質碼: >> S, 套筒碼: >> R , 規格: >> CGLC400-20, 製造標準: >> CNS, 表面處理劑種類: >> Z, 表面處理劑塗佈量: >> Z, 伸長率測試: >> N, 硬度測試碼: >> N, 抗拉強度測試: >> N, 降伏強度測試: >> N, 厚度變異: >> -1.4, 訂單正面顏色(五碼): >> SG680, 正面漆膜厚: >> 25, 正面漆塗漆型式幾塗幾烤: >> 2, 修邊碼: >> Y, 重量碼: >> AW, 鋼捲捲向: >> I, 鍍層碼: >> AZ150, | H:厚度偏薄
PPGL | 2509DFD068/001 | 1. 國內大色 R開頭色碼 BW7362--->BW73N2 (OFP00185)-{.不符.} 2. 表面非平整之色碼解捲易變形需強制業務使用鋼套桶 ( 垃圾桶用E、網紋漆套桶用C ) (正面色碼:RYS862, 套筒碼:C 不符)(OFP00048)-{.不符.} | 1. 部分大陸料含B元素超過CNS規範管制，故請原料CNS規範之訂單不要配大陸料 (OFP00684)-{.不符.} | 1. 國內大色 R開頭色碼 BW7362--->BW73N2 (OFP00185)-{.不符.} 2. 訂單若有厚度變異，冷軋厚度公差比照烤漆計算公式 , 但最小為 1/2 公差做設定 (OFP00254)-{.不符.} 3. "偏薄要求訂單" 鍍後厚度減 鍍後厚度下限需大於 0.02 MM,以免發生厚度不足狀況 (OFP00369)-{.不符.} 4. 部分大陸料含B元素超過CNS規範管制，故請原料CNS規範之訂單不要配大陸料 (OFP00684)-{.不符.} 5. 網紋漆會簽RD (OFP00734)-{.不符.} 6. 表面非平整之色碼解捲易變形需強制業務使用鋼套桶 ( 垃圾桶用E、網紋漆套桶用C ) (正面色碼:RYS862, 套筒碼:C 不符)(OFP00048)-{.不符.} | 訂單:2509DFD068/001 CPL <生產備註> 事項如下 . 除HGI/ HGL 訂單邊緣不噴油. 其餘皆側緣噴油 (RMK00285) | 訂單:2509DFD068/001 CR1 無 <生產備註> 事項 | 訂單:2509DFD068/001 CR2 無 <生產備註> 事項 | 訂單:2509DFD068/001 CG1 <生產備註> 事項如下 . 同一般烤漆戶外壁板管制 (RMK-E_CHIN) . 平板類,鍍鋅生產時SKIN PASS & T/L 請依據鍍鋅標準規定生產 (RMK00100) . 鍍鋅表面不可有鋅痕、壓痕、凹陷、及刮傷 、應變痕等。 (RMK00100) . 出口鋼捲盤捲後目視不允許有鼓起. (RMK00100) | 訂單:2509DFD068/001 CG2 <生產備註> 事項如下 . 同一般烤漆戶外壁板管制 (RMK-E_CHIN) . 平板類,鍍鋅生產時SKIN PASS & T/L 請依據鍍鋅標準規定生產 (RMK00100) . 鍍鋅表面不可有鋅痕、壓痕、凹陷、及刮傷 、應變痕等。 (RMK00100) . 出口鋼捲盤捲後目視不允許有鼓起. (RMK00100) | 訂單:2509DFD068/001 CC1 <生產備註> 事項如下 . 12. 請貼“禁止疊放”標籤。 (RMK-E_CHIN) . 11. 成品產出之後需放在枕木上並儘快包裝避免變形，未包裝前禁止疊放。 (RMK-E_CHIN) . 10. 出口品檢項目依R&D放行標準之"網紋烤漆鋼板"、板形管制依CIA008戶外壁板。 (RMK-E_CHIN) . 9. 品檢若有鋼捲送RCL處理時，請務必通知RCL出口收捲張力設定最大、出口鋼捲需打1條縱向鋼帶(避免外圈鬆脫)。 (RMK-E_CHIN) . 8. 為防止鋼捲收捲後變形，出口收捲單位張力設定：≧4.9kg/mm2、Taper Ratio:0%，鋼捲限重＜3.5噸，出口鋼捲需打1條縱鋼帶(避免外圈鬆脫)。 (RMK-E_CHIN) . 7.2.請參閱R&D發行之“網紋漆(各色)膜厚與塗佈量管制基準表v2.1版”。 (RMK-E_CHIN) . 7.1.目標管制正面漆塗佈量(25μ)330mg/dm2: 100 - 110%、總塗佈量(7μ+25μ: 465mg/dm2) ≧95%可放行 (RMK-E_CHIN) . 6. 塗佈量以色差計32μ(7+25μ)為基準，排程MASS為塗料請購用不用理會。 (RMK-E_CHIN) . 5. 面漆塗佈量高低會影響網紋開花大小，生產時需比對批差異板紋路不要差異太大。 (RMK-E_CHIN) . 4. 面漆風速設定: 24、24、28、28，板溫設定232±10℃ (目標232-241℃)。 (RMK-E_CHIN) . 3.2.黏度先以70-75"做測試，溶劑稀釋率不可超過10%(會影響紋路開花)，面漆若有油點缺陷需外添加流平劑P 0.1-0.2% (R&D當天提供)。 (RMK-E_CHIN) . 3.1. 面漆測試前30分鐘再進行攪拌與調黏，Thinner 使用No.2B， (RMK-E_CHIN) . 2. 面漆使用鐵網過濾，塗料勿攪拌過快。 (RMK-E_CHIN) . 1. 線速度設定50mpm。 (RMK-E_CHIN) . 1.本單若塗裝背面漆一律改為REVERSE COATING 例外訂單如下敘述 (RMK00163) . 2.例外訂單為R字頭超低光澤與PVDF (＞25μ)，背面漆可改 NATURE COATING，但搭配底漆避免遮蓋性不佳 (RMK00163) . ★品檢注意！JIS&CNS 訂單必須每滿50噸一定要再做一次TEST (RMK00259) | 訂單:2509DFD068/001 CC2 <生產備註> 事項如下 . 12. 請貼“禁止疊放”標籤。 (RMK-E_CHIN) . 11. 成品產出之後需放在枕木上並儘快包裝避免變形，未包裝前禁止疊放。 (RMK-E_CHIN) . 10. 出口品檢項目依R&D放行標準之"網紋烤漆鋼板"、板形管制依CIA008戶外壁板。 (RMK-E_CHIN) . 9. 品檢若有鋼捲送RCL處理時，請務必通知RCL出口收捲張力設定最大、出口鋼捲需打1條縱向鋼帶(避免外圈鬆脫)。 (RMK-E_CHIN) . 8. 為防止鋼捲收捲後變形，出口收捲單位張力設定：≧4.9kg/mm2、Taper Ratio:0%，鋼捲限重＜3.5噸，出口鋼捲需打1條縱鋼帶(避免外圈鬆脫)。 (RMK-E_CHIN) . 7.2.請參閱R&D發行之“網紋漆(各色)膜厚與塗佈量管制基準表v2.1版”。 (RMK-E_CHIN) . 7.1.目標管制正面漆塗佈量(25μ)330mg/dm2: 100 - 110%、總塗佈量(7μ+25μ: 465mg/dm2) ≧95%可放行 (RMK-E_CHIN) . 6. 塗佈量以色差計32μ(7+25μ)為基準，排程MASS為塗料請購用不用理會。 (RMK-E_CHIN) . 5. 面漆塗佈量高低會影響網紋開花大小，生產時需比對批差異板紋路不要差異太大。 (RMK-E_CHIN) . 4. 面漆風速設定: 24、24、28、28，板溫設定232±10℃ (目標232-241℃)。 (RMK-E_CHIN) . 3.2.黏度先以70-75"做測試，溶劑稀釋率不可超過10%(會影響紋路開花)，面漆若有油點缺陷需外添加流平劑P 0.1-0.2% (R&D當天提供)。 (RMK-E_CHIN) . 3.1. 面漆測試前30分鐘再進行攪拌與調黏，Thinner 使用No.2B， (RMK-E_CHIN) . 2. 面漆使用鐵網過濾，塗料勿攪拌過快。 (RMK-E_CHIN) . 1. 線速度設定50mpm。 (RMK-E_CHIN) . 1.本單若塗裝背面漆一律改為REVERSE COATING 例外訂單如下敘述 (RMK00163) . 2.例外訂單為R字頭超低光澤與PVDF (＞25μ)，背面漆可改 NATURE COATING，但搭配底漆避免遮蓋性不佳 (RMK00163) . ★品檢注意！JIS&CNS 訂單必須每滿50噸一定要再做一次TEST (RMK00259) | 訂單:2509DFD068/001 RCL 無 <生產備註> 事項 | 訂單:2509DFD068/001 CCPK 無 <生產備註> 事項 | 訂單:2509DFD068/001 CGQC 無 <品檢備註> 事項 | 訂單:2509DFD068/001 CCQC <品檢備註> 事項如下 . 1.本單若塗裝背面漆一律改為REVERSE COATING 例外訂單如下敘述 (RMK00163) . 2.例外訂單為R字頭超低光澤與PVDF (＞25μ)，背面漆可改 NATURE COATING，但搭配底漆避免遮蓋性不佳 (RMK00163) . ★品檢注意！JIS&CNS 訂單必須每滿50噸一定要再做一次TEST (RMK00259) | 訂單:2509DFD068/001 TOL 無 <生產備註> 事項 | 同一般烤漆戶外壁板管制^^/CG1/CG2/ <<.E_CHIN 2025/09/23 13:41.>> 1. 線速度設定50mpm。^^/CC1/CC2/ <<.E_CHIN 2025/09/23 13:41.>> 2. 面漆使用鐵網過濾，塗料勿攪拌過快。^^/CC1/CC2/ <<.E_CHIN 2025/09/23 13:42.>> 3.1. 面漆測試前30分鐘再進行攪拌與調黏，Thinner 使用No.2B，^^/CC1/CC2/ <<.E_CHIN 2025/09/23 13:43.>> 3.2.黏度先以70-75"做測試，溶劑稀釋率不可超過10%(會影響紋路開花)，面漆若有油點缺陷需外添加流平劑P 0.1-0.2% (R&D當天提供)。^^/CC1/CC2/ <<.E_CHIN 2025/09/23 13:43.>> 4. 面漆風速設定: 24、24、28、28，板溫設定232±10℃ (目標232-241℃)。^^/CC1/CC2/ <<.E_CHIN 2025/09/23 13:43.>> 5. 面漆塗佈量高低會影響網紋開花大小，生產時需比對批差異板紋路不要差異太大。^^/CC1/CC2/ <<.E_CHIN 2025/09/23 13:44.>> 6. 塗佈量以色差計32μ(7+25μ)為基準，排程MASS為塗料請購用不用理會。^^/CC1/CC2/ <<.E_CHIN 2025/09/23 13:46.>> 7.1.目標管制正面漆塗佈量(25μ)330mg/dm2: 100 - 110%、總塗佈量(7μ+25μ: 465mg/dm2) ≧95%可放行^^/CC1/CC2/ <<.E_CHIN 2025/09/23 13:50.>> 7.2.請參閱R&D發行之“網紋漆(各色)膜厚與塗佈量管制基準表v2.1版”。^^/CC1/CC2/ <<.E_CHIN 2025/09/23 13:50.>> 8. 為防止鋼捲收捲後變形，出口收捲單位張力設定：≧4.9kg/mm2、Taper Ratio:0%，鋼捲限重＜3.5噸，出口鋼捲需打1條縱鋼帶(避免外圈鬆脫)。^^/CC1/CC2/ <<.E_CHIN 2025/09/23 13:51.>> 9. 品檢若有鋼捲送RCL處理時，請務必通知RCL出口收捲張力設定最大、出口鋼捲需打1條縱向鋼帶(避免外圈鬆脫)。^^/CC1/CC2/ <<.E_CHIN 2025/09/23 13:51.>> 10. 出口品檢項目依R&D放行標準之"網紋烤漆鋼板"、板形管制依CIA008戶外壁板。^^/CC1/CC2/ <<.E_CHIN 2025/09/23 13:51.>> 11. 成品產出之後需放在枕木上並儘快包裝避免變形，未包裝前禁止疊放。^^/CC1/CC2/MKT/ <<.E_CHIN 2025/09/23 13:52.>> 12. 請貼“禁止疊放”標籤。^^/CC1/CC2/MKT/ <<.E_CHIN 2025/09/23 13:52.>> | 訂單 2509DFD068/001 修改記錄如下: 20250918 11:47:48 (21003) 退火碼: >> S1, 用途碼: >> CIA008, 背面標示: >> C811, 訂單背面顏色(五碼): >> BW73Y, 背面漆膜厚: >> 12.5, 背面漆塗漆型式幾塗幾烤: >> 2, 鉻酸鹽: >> Z, 訂單厚度: >> 0.52, 訂單重: >> 30, 重量容許率(下限): >> 10, 重量容許率(上限): >> 10, 訂單寬度: >> 914, 鍍製方式: >> AC, 鋼捲內徑: >> 508, 鋼捲下限重: >> 2, 鋼捲上限重: >> 3, 壓花條件碼: >> -, 表面花紋: >> R, 綠色識別碼: >> -, 印刷輥號: >> -, 產品代碼: >> PPGL, 皮膜碼: >> -, 單位別: >> M, 油品種類: >> Z, 塗油量: >> Z, 包裝代碼: >> D2 , 保護膜碼: >> -, 客戶試片取樣型式: >> -, 調質碼: >> S, 套筒碼: >> C , 規格: >> CGLCC-20, 製造標準: >> CNS, 表面處理劑種類: >> Z, 表面處理劑塗佈量: >> Z, 伸長率測試: >> N, 硬度測試碼: >> N, 抗拉強度測試: >> N, 降伏強度測試: >> N, 厚度變異: >> -1.4, 訂單正面顏色(五碼): >> RYS86, 正面漆膜厚: >> 30, 正面漆塗漆型式幾塗幾烤: >> 2, 修邊碼: >> Y, 重量碼: >> AW, 鋼捲捲向: >> I, 鍍層碼: >> AZ150, | H:厚度偏薄
PPGL | 2509DFD069/001 | 1. 請確認PVDF訂單背標是否恰當 (OFP00144)-{.不符.} 2. ●依旭台背面（正面漆塗料）發泡黏著性不佳（CC250503），要確認背面是否要發泡● (OFP00739)-{.不符.} | 1. 製造標準為MS、ASTM或銷新加坡之訂單，若無技術指定優先用料，請優先使用國內料，勿使用ANFEN (OFP00406)-{.不符.} | 1. 請確認PVDF訂單背標是否恰當 (OFP00144)-{.不符.} 2. 製造標準為MS、ASTM或銷新加坡之訂單，若無技術指定優先用料，請優先使用國內料，勿使用ANFEN (OFP00406)-{.不符.} 3. 因多PASS的烤漆單位長度是SHOW末 PASS，所以各PASS單位長度需自己算並註記於備註 (OFP00431)-{.不符.} 4. ●依旭台背面（正面漆塗料）發泡黏著性不佳（CC250503），要確認背面是否要發泡● (OFP00739)-{.不符.} | 訂單:2509DFD069/001 CPL <生產備註> 事項如下 . 除HGI/ HGL 訂單邊緣不噴油. 其餘皆側緣噴油 (RMK00285) | 訂單:2509DFD069/001 CR1 無 <生產備註> 事項 | 訂單:2509DFD069/001 CR2 無 <生產備註> 事項 | 訂單:2509DFD069/001 CG1 <生產備註> 事項如下 . 平板類,鍍鋅生產時SKIN PASS & T/L 請依據鍍鋅標準規定生產 (RMK00100) . 鍍鋅表面不可有鋅痕、壓痕、凹陷、及刮傷 、應變痕等。 (RMK00100) . 出口鋼捲盤捲後目視不允許有鼓起. (RMK00100) . 本單於烤漆正背面都塗裝正面漆，因此鍍鋅請管制背面表面品質比照正面 (RMK00363) | 訂單:2509DFD069/001 CG2 <生產備註> 事項如下 . 平板類,鍍鋅生產時SKIN PASS & T/L 請依據鍍鋅標準規定生產 (RMK00100) . 鍍鋅表面不可有鋅痕、壓痕、凹陷、及刮傷 、應變痕等。 (RMK00100) . 出口鋼捲盤捲後目視不允許有鼓起. (RMK00100) . 本單於烤漆正背面都塗裝正面漆，因此鍍鋅請管制背面表面品質比照正面 (RMK00363) | 訂單:2509DFD069/001 CC1 <生產備註> 事項如下 . 【第二PASS】單位長度管制 191～212 m/t (RMK-E_CHIN) . 【第一PASS】單位長度管制 196～217 m/t (RMK-E_CHIN) . 1.本單若塗裝背面漆一律改為REVERSE COATING 例外訂單如下敘述 (RMK00163) . 2.例外訂單為R字頭超低光澤與PVDF (＞25μ)，背面漆可改 NATURE COATING，但搭配底漆避免遮蓋性不佳 (RMK00163) . 【PMT】本單面漆為"PVDF"，經會議決議需量測板溫並記錄之。每一張排程需量測一次否則追究責任 (RMK00503) . 【色差】請直接用3W7204 打色差 (和3W7204同色，區別訂單膜厚用)（3W7204，訂單膜厚25，3W72Z4，訂單膜厚20MIN） (RMK00663) | 訂單:2509DFD069/001 CC2 <生產備註> 事項如下 . 【第二PASS】單位長度管制 191～212 m/t (RMK-E_CHIN) . 【第一PASS】單位長度管制 196～217 m/t (RMK-E_CHIN) . 1.本單若塗裝背面漆一律改為REVERSE COATING 例外訂單如下敘述 (RMK00163) . 2.例外訂單為R字頭超低光澤與PVDF (＞25μ)，背面漆可改 NATURE COATING，但搭配底漆避免遮蓋性不佳 (RMK00163) . 【PMT】本單面漆為"PVDF"，經會議決議需量測板溫並記錄之。每一張排程需量測一次否則追究責任 (RMK00503) . 【色差】請直接用3W7204 打色差 (和3W7204同色，區別訂單膜厚用)（3W7204，訂單膜厚25，3W72Z4，訂單膜厚20MIN） (RMK00663) | 訂單:2509DFD069/001 RCL 無 <生產備註> 事項 | 訂單:2509DFD069/001 CCPK 無 <生產備註> 事項 | 訂單:2509DFD069/001 CGQC <品檢備註> 事項如下 . 本單於烤漆正背面都塗裝正面漆，因此鍍鋅請管制背面表面品質比照正面 (RMK00363) | 訂單:2509DFD069/001 CCQC <品檢備註> 事項如下 . 1.本單若塗裝背面漆一律改為REVERSE COATING 例外訂單如下敘述 (RMK00163) . 2.例外訂單為R字頭超低光澤與PVDF (＞25μ)，背面漆可改 NATURE COATING，但搭配底漆避免遮蓋性不佳 (RMK00163) . 【PMT】本單面漆為"PVDF"，經會議決議需量測板溫並記錄之。每一張排程需量測一次否則追究責任 (RMK00503) . 【色差】請直接用3W7204 打色差 (和3W7204同色，區別訂單膜厚用)（3W7204，訂單膜厚25，3W72Z4，訂單膜厚20MIN） (RMK00663) | 訂單:2509DFD069/001 TOL 無 <生產備註> 事項 | 【第一PASS】單位長度管制 196～217 m/t^^/CC1/CC2/ <<.E_CHIN 2025/09/25 13:49.>> 【第二PASS】單位長度管制 191～212 m/t^^/CC1/CC2/^^ <<.E_CHIN 2025/09/25 13:54.>> | 訂單 2509DFD069/001 修改記錄如下: 20250923 08:19:30 (22030) 退火碼: >> S1, 用途碼: >> CIA008, 背面標示: >> C108, 訂單背面顏色(五碼): >> 3W72Z, 背面漆膜厚: >> 20MIN, 背面漆塗漆型式幾塗幾烤: >> 2, 鉻酸鹽: >> Z, 訂單厚度: >> 0.476, 訂單重: >> 15, 重量容許率(下限): >> 10, 重量容許率(上限): >> 10, 訂單寬度: >> 1219, 鍍製方式: >> BC, 鋼捲內徑: >> 508, 鋼捲下限重: >> 3, 鋼捲上限重: >> 5, 壓花條件碼: >> -, 表面花紋: >> R, 綠色識別碼: >> -, 印刷輥號: >> -, 產品代碼: >> PPGL, 皮膜碼: >> -, 單位別: >> M, 油品種類: >> Z, 塗油量: >> Z, 包裝代碼: >> D2 , 保護膜碼: >> -, 客戶試片取樣型式: >> -, 調質碼: >> S, 套筒碼: >> R , 規格: >> A792MSSGR230, 製造標準: >> ASTM, 表面處理劑種類: >> Z, 表面處理劑塗佈量: >> Z, 伸長率測試: >> N, 硬度測試碼: >> N, 抗拉強度測試: >> N, 降伏強度測試: >> N, 訂單正面顏色(五碼): >> FB71V, 正面漆膜厚: >> 40MIN, 正面漆塗漆型式幾塗幾烤: >> 2, 修邊碼: >> Y, 重量碼: >> AW, 鋼捲捲向: >> I, 鍍層碼: >> AZM180, | *:
PPGL | 2509DFD070/001 | 1. 單捲限重檢核 (原料重:18.5~23.5, 分切困難:20.00~21.00, 單捲限重:4.00~5.00)(OFP00031)-{.不符.} | 1. 製造標準為MS、ASTM或銷新加坡之訂單，若無技術指定優先用料，請優先使用國內料，勿使用ANFEN (OFP00406)-{.不符.} | 1. 製造標準為MS、ASTM或銷新加坡之訂單，若無技術指定優先用料，請優先使用國內料，勿使用ANFEN (OFP00406)-{.不符.} 2. 【提醒 審單人員】CR≧0.6 要於烤漆備註調降 PMT等相關。★KP抗塵PVDF不受此限 (OFP00509)-{.不符.} | 訂單:2509DFD070/001 CPL <生產備註> 事項如下 . 除HGI/ HGL 訂單邊緣不噴油. 其餘皆側緣噴油 (RMK00285) | 訂單:2509DFD070/001 CR1 無 <生產備註> 事項 | 訂單:2509DFD070/001 CR2 無 <生產備註> 事項 | 訂單:2509DFD070/001 CG1 無 <生產備註> 事項 | 訂單:2509DFD070/001 CG2 無 <生產備註> 事項 | 訂單:2509DFD070/001 CC1 <生產備註> 事項如下 . 【PMT】1.1.因為CR厚0.606 mm，TOP 標準PMT以247℃去計算 (RMK-E_CHIN) . 【分切】郁潔曰：限重4~5噸，最後一顆可不依限重 (RMK-E_CHIN) . 【修補漆】郁潔曰：修補漆*1 (RMK-E_CHIN) . 1.本單若塗裝背面漆一律改為REVERSE COATING 例外訂單如下敘述 (RMK00163) . 2.例外訂單為R字頭超低光澤與PVDF (＞25μ)，背面漆可改 NATURE COATING，但搭配底漆避免遮蓋性不佳 (RMK00163) . 【PMT】本單面漆為"PVDF"，經會議決議需量測板溫並記錄之。每一張排程需量測一次否則追究責任 (RMK00503) . 【PMT】1.2.CC2計算完後面漆每個ZONE 爐溫各降8℃為最終爐溫 (RMK00568) . 【PMT】1.3.CC2因爐溫各降8℃為最終爐溫，請股長於TEST時 確實量測板溫 (RMK00568) . 【PMT】1.4.若發現PMT不足，請上調ZONE溫度並回饋工程師 (RMK00568) . 【PMT】1.5.品檢注意！因標準PMT有下修請注意MEK測試 (RMK00568) . 【PMT】1.6.厚板少生產，請領班量測板溫並記錄之 (RMK00568) | 訂單:2509DFD070/001 CC2 <生產備註> 事項如下 . 【PMT】1.1.因為CR厚0.606 mm，TOP 標準PMT以247℃去計算 (RMK-E_CHIN) . 【分切】郁潔曰：限重4~5噸，最後一顆可不依限重 (RMK-E_CHIN) . 【修補漆】郁潔曰：修補漆*1 (RMK-E_CHIN) . 1.本單若塗裝背面漆一律改為REVERSE COATING 例外訂單如下敘述 (RMK00163) . 2.例外訂單為R字頭超低光澤與PVDF (＞25μ)，背面漆可改 NATURE COATING，但搭配底漆避免遮蓋性不佳 (RMK00163) . 【PMT】本單面漆為"PVDF"，經會議決議需量測板溫並記錄之。每一張排程需量測一次否則追究責任 (RMK00503) . 【PMT】1.2.CC2計算完後面漆每個ZONE 爐溫各降8℃為最終爐溫 (RMK00568) . 【PMT】1.3.CC2因爐溫各降8℃為最終爐溫，請股長於TEST時 確實量測板溫 (RMK00568) . 【PMT】1.4.若發現PMT不足，請上調ZONE溫度並回饋工程師 (RMK00568) . 【PMT】1.5.品檢注意！因標準PMT有下修請注意MEK測試 (RMK00568) . 【PMT】1.6.厚板少生產，請領班量測板溫並記錄之 (RMK00568) | 訂單:2509DFD070/001 RCL 無 <生產備註> 事項 | 訂單:2509DFD070/001 CCPK 無 <生產備註> 事項 | 訂單:2509DFD070/001 CGQC 無 <品檢備註> 事項 | 訂單:2509DFD070/001 CCQC <品檢備註> 事項如下 . 【PMT】1.1.因為CR厚0.606 mm，TOP 標準PMT以247℃去計算 (RMK-E_CHIN) . 1.本單若塗裝背面漆一律改為REVERSE COATING 例外訂單如下敘述 (RMK00163) . 2.例外訂單為R字頭超低光澤與PVDF (＞25μ)，背面漆可改 NATURE COATING，但搭配底漆避免遮蓋性不佳 (RMK00163) . 【PMT】本單面漆為"PVDF"，經會議決議需量測板溫並記錄之。每一張排程需量測一次否則追究責任 (RMK00503) . 【PMT】1.2.CC2計算完後面漆每個ZONE 爐溫各降8℃為最終爐溫 (RMK00568) . 【PMT】1.3.CC2因爐溫各降8℃為最終爐溫，請股長於TEST時 確實量測板溫 (RMK00568) . 【PMT】1.4.若發現PMT不足，請上調ZONE溫度並回饋工程師 (RMK00568) . 【PMT】1.5.品檢注意！因標準PMT有下修請注意MEK測試 (RMK00568) . 【PMT】1.6.厚板少生產，請領班量測板溫並記錄之 (RMK00568) | 訂單:2509DFD070/001 TOL 無 <生產備註> 事項 | 【修補漆】郁潔曰：修補漆*1^^/CC1/CC2/ <<.E_CHIN 2025/09/26 09:53.>> 【分切】郁潔曰：限重4~5噸，最後一顆可不依限重^^/CC1/CC2/ <<.E_CHIN 2025/09/26 09:54.>> 【PMT】1.1.因為CR厚0.606 mm，TOP 標準PMT以247℃去計算^^/CC1/CC2/CCQC/^^/CC1/CC2/ <<.E_CHIN 2025/09/26 09:55.>> | 訂單 2509DFD070/001 修改記錄如下: 20250924 08:49:19 (22030) 退火碼: >> S1, 用途碼: >> COA001, 背面標示: >> C105, 訂單背面顏色(五碼): >> BW73Y, 背面漆膜厚: >> 12.5, 背面漆塗漆型式幾塗幾烤: >> 2, 鉻酸鹽: >> Z, 訂單厚度: >> 0.6, 訂單重: >> 25, 重量容許率(下限): >> 10, 重量容許率(上限): >> 10, 訂單寬度: >> 1219, 鍍製方式: >> BC, 鋼捲內徑: >> 508, 鋼捲下限重: >> 4, 鋼捲上限重: >> 5, 壓花條件碼: >> -, 表面花紋: >> R, 綠色識別碼: >> -, 印刷輥號: >> -, 產品代碼: >> PPGL, 皮膜碼: >> -, 單位別: >> M, 油品種類: >> Z, 塗油量: >> Z, 包裝代碼: >> D2 , 保護膜碼: >> -, 客戶試片取樣型式: >> -, 調質碼: >> S, 套筒碼: >> R , 規格: >> A792MCQ, 製造標準: >> ASTM, 表面處理劑種類: >> Z, 表面處理劑塗佈量: >> Z, 伸長率測試: >> N, 硬度測試碼: >> N, 抗拉強度測試: >> N, 降伏強度測試: >> N, 厚度變異: >> 0, 訂單正面顏色(五碼): >> FL507, 正面漆膜厚: >> 25, 正面漆塗漆型式幾塗幾烤: >> 2, 修邊碼: >> Y, 重量碼: >> AW, 鋼捲捲向: >> I, 鍍層碼: >> AZM150, | *: | [訂單訊息通知] 2025/09/25 下午 02:41:25 *** (林郁潔 >> 通知 >> Winnie Chang, Emily Hong, XinYi Wu) 訊息 : 需求量需達23噸，故請配2顆HR
PPGL | 2509DFD071/001 | 1. 提醒：CNS 第三類保固 PPGL AZ150（含）以上，PPGI Z27 （含）以上 TOP ≧25U , BK 兩層塗裝 (OFP00448)-{.不符.} 2. 再三提醒確認！CNS &JIS 塗裝 PVDF 需要"3類"耐候等級。並注意鍍層或膜厚是否符合.... (OFP00568)-{.不符.} 3. 再三提醒確認！CNS&JIS塗裝 PVDF 需要"3類"耐候等級。並注意鍍層或膜厚是否符合.... (OFP00569)-{.不符.} 4. 容易發生鼓起訂單, 請詢問客戶是否可允許 STAGGER捲取 (OFP00606)-{.不符.} 5. ●依旭台背面（正面漆塗料）發泡黏著性不佳（CC250503），要確認背面是否要發泡● (OFP00739)-{.不符.} | 1. 部分大陸料含B元素超過CNS規範管制，故請原料CNS規範之訂單不要配大陸料 (OFP00684)-{.不符.} | 1. 1PU304 20U以上只能投產於CC2 (OFP00078)-{.不符.} 2. 提醒：CNS 第三類保固 PPGL AZ150（含）以上，PPGI Z27 （含）以上 TOP ≧25U , BK 兩層塗裝 (OFP00448)-{.不符.} 3. 【提醒 審單人員】CR≧0.6 要於烤漆備註調降 PMT等相關。★KP抗塵PVDF不受此限 (OFP00509)-{.不符.} 4. 再三提醒確認！CNS &JIS 塗裝 PVDF 需要"3類"耐候等級。並注意鍍層或膜厚是否符合.... (OFP00568)-{.不符.} 5. 再三提醒確認！CNS&JIS塗裝 PVDF 需要"3類"耐候等級。並注意鍍層或膜厚是否符合.... (OFP00569)-{.不符.} 6. 容易發生鼓起訂單, 請詢問客戶是否可允許 STAGGER捲取 (OFP00606)-{.不符.} 7. 部分大陸料含B元素超過CNS規範管制，故請原料CNS規範之訂單不要配大陸料 (OFP00684)-{.不符.} 8. ●依旭台背面（正面漆塗料）發泡黏著性不佳（CC250503），要確認背面是否要發泡● (OFP00739)-{.不符.} | 訂單:2509DFD071/001 CPL <生產備註> 事項如下 . 本單為烤漆背面大於等於25μ塗裝，軋延後不允許毛邊，請CPL注意修邊狀況 (RMK00124) . 【邊緣品質】此為烤漆背面25μ訂單，請加強檢視鋼捲：邊緣殘剪、側緣鋅渣或毛邊，因為會導致烤漆背面漆轉印正面 (RMK00126) . 除HGI/ HGL 訂單邊緣不噴油. 其餘皆側緣噴油 (RMK00285) | 訂單:2509DFD071/001 CR1 <生產備註> 事項如下 . 【邊緣品質】此為烤漆背面25μ訂單，請加強檢視鋼捲：邊緣殘剪、側緣鋅渣或毛邊，因為會導致烤漆背面漆轉印正面 (RMK00126) | 訂單:2509DFD071/001 CR2 <生產備註> 事項如下 . 【邊緣品質】此為烤漆背面25μ訂單，請加強檢視鋼捲：邊緣殘剪、側緣鋅渣或毛邊，因為會導致烤漆背面漆轉印正面 (RMK00126) | 訂單:2509DFD071/001 CG1 <生產備註> 事項如下 . 平板類,鍍鋅生產時SKIN PASS & T/L 請依據鍍鋅標準規定生產 (RMK00100) . 鍍鋅表面不可有鋅痕、壓痕、凹陷、及刮傷 、應變痕等。 (RMK00100) . 出口鋼捲盤捲後目視不允許有鼓起. (RMK00100) . 【邊緣品質】此為烤漆背面25μ訂單，請加強檢視鋼捲：邊緣殘剪、側緣鋅渣或毛邊，因為會導致烤漆背面漆轉印正面 (RMK00126) . 本單於烤漆正背面都塗裝正面漆，因此鍍鋅請管制背面表面品質比照正面 (RMK00363) . 因成形性需求故鍍層量有上限管制，排程變換前後一顆分切請U3暫留，待產線確認鍍層量後再行處置。 (RMK00532) | 訂單:2509DFD071/001 CG2 <生產備註> 事項如下 . 平板類,鍍鋅生產時SKIN PASS & T/L 請依據鍍鋅標準規定生產 (RMK00100) . 鍍鋅表面不可有鋅痕、壓痕、凹陷、及刮傷 、應變痕等。 (RMK00100) . 出口鋼捲盤捲後目視不允許有鼓起. (RMK00100) . 【邊緣品質】此為烤漆背面25μ訂單，請加強檢視鋼捲：邊緣殘剪、側緣鋅渣或毛邊，因為會導致烤漆背面漆轉印正面 (RMK00126) . 本單於烤漆正背面都塗裝正面漆，因此鍍鋅請管制背面表面品質比照正面 (RMK00363) . 因成形性需求故鍍層量有上限管制，排程變換前後一顆分切請U3暫留，待產線確認鍍層量後再行處置。 (RMK00532) | 訂單:2509DFD071/001 CC1 <生產備註> 事項如下 . 【PMT】1.1.因為CR厚0.606 mm，TOP 標準PMT以247℃去計算 (RMK-E_CHIN) . 【邊緣品質】此為烤漆背面25μ訂單，請加強檢視鋼捲：邊緣殘剪、側緣鋅渣或毛邊，因為會導致烤漆背面漆轉印正面 (RMK00126) . 1.本單若塗裝背面漆一律改為REVERSE COATING 例外訂單如下敘述 (RMK00163) . 2.例外訂單為R字頭超低光澤與PVDF (＞25μ)，背面漆可改 NATURE COATING，但搭配底漆避免遮蓋性不佳 (RMK00163) . ★品檢注意！JIS&CNS 訂單必須每滿50噸一定要再做一次TEST (RMK00259) . 【PMT】本單面漆為"PVDF"，經會議決議需量測板溫並記錄之。每一張排程需量測一次否則追究責任 (RMK00503) . 【速限】2019/08/30 晨會決議 高鍍層（≧AZ200）生產限速≦50 mpm (RMK00508) . 【線速度】注意！凡塗1PU304者 LS不得超過 30mpm (RMK00522) . 【PMT】1.2.CC2計算完後面漆每個ZONE 爐溫各降8℃為最終爐溫 (RMK00568) . 【PMT】1.3.CC2因爐溫各降8℃為最終爐溫，請股長於TEST時 確實量測板溫 (RMK00568) . 【PMT】1.4.若發現PMT不足，請上調ZONE溫度並回饋工程師 (RMK00568) . 【PMT】1.5.品檢注意！因標準PMT有下修請注意MEK測試 (RMK00568) . 【PMT】1.6.厚板少生產，請領班量測板溫並記錄之 (RMK00568) | 訂單:2509DFD071/001 CC2 <生產備註> 事項如下 . 【PMT】1.1.因為CR厚0.606 mm，TOP 標準PMT以247℃去計算 (RMK-E_CHIN) . 【邊緣品質】此為烤漆背面25μ訂單，請加強檢視鋼捲：邊緣殘剪、側緣鋅渣或毛邊，因為會導致烤漆背面漆轉印正面 (RMK00126) . 1.本單若塗裝背面漆一律改為REVERSE COATING 例外訂單如下敘述 (RMK00163) . 2.例外訂單為R字頭超低光澤與PVDF (＞25μ)，背面漆可改 NATURE COATING，但搭配底漆避免遮蓋性不佳 (RMK00163) . ★品檢注意！JIS&CNS 訂單必須每滿50噸一定要再做一次TEST (RMK00259) . 【PMT】本單面漆為"PVDF"，經會議決議需量測板溫並記錄之。每一張排程需量測一次否則追究責任 (RMK00503) . 【速限】2019/08/30 晨會決議 高鍍層（≧AZ200）生產限速≦50 mpm (RMK00508) . 【線速度】注意！凡塗1PU304者 LS不得超過 30mpm (RMK00522) . 【PMT】1.2.CC2計算完後面漆每個ZONE 爐溫各降8℃為最終爐溫 (RMK00568) . 【PMT】1.3.CC2因爐溫各降8℃為最終爐溫，請股長於TEST時 確實量測板溫 (RMK00568) . 【PMT】1.4.若發現PMT不足，請上調ZONE溫度並回饋工程師 (RMK00568) . 【PMT】1.5.品檢注意！因標準PMT有下修請注意MEK測試 (RMK00568) . 【PMT】1.6.厚板少生產，請領班量測板溫並記錄之 (RMK00568) | 訂單:2509DFD071/001 RCL 無 <生產備註> 事項 | 訂單:2509DFD071/001 CCPK 無 <生產備註> 事項 | 訂單:2509DFD071/001 CGQC <品檢備註> 事項如下 . 【邊緣品質】此為烤漆背面25μ訂單，請加強檢視鋼捲：邊緣殘剪、側緣鋅渣或毛邊，因為會導致烤漆背面漆轉印正面 (RMK00126) . 本單於烤漆正背面都塗裝正面漆，因此鍍鋅請管制背面表面品質比照正面 (RMK00363) | 訂單:2509DFD071/001 CCQC <品檢備註> 事項如下 . 【PMT】1.1.因為CR厚0.606 mm，TOP 標準PMT以247℃去計算 (RMK-E_CHIN) . 【邊緣品質】此為烤漆背面25μ訂單，請加強檢視鋼捲：邊緣殘剪、側緣鋅渣或毛邊，因為會導致烤漆背面漆轉印正面 (RMK00126) . 1.本單若塗裝背面漆一律改為REVERSE COATING 例外訂單如下敘述 (RMK00163) . 2.例外訂單為R字頭超低光澤與PVDF (＞25μ)，背面漆可改 NATURE COATING，但搭配底漆避免遮蓋性不佳 (RMK00163) . ★品檢注意！JIS&CNS 訂單必須每滿50噸一定要再做一次TEST (RMK00259) . 【PMT】本單面漆為"PVDF"，經會議決議需量測板溫並記錄之。每一張排程需量測一次否則追究責任 (RMK00503) . 【速限】2019/08/30 晨會決議 高鍍層（≧AZ200）生產限速≦50 mpm (RMK00508) . 【線速度】注意！凡塗1PU304者 LS不得超過 30mpm (RMK00522) . 【PMT】1.2.CC2計算完後面漆每個ZONE 爐溫各降8℃為最終爐溫 (RMK00568) . 【PMT】1.3.CC2因爐溫各降8℃為最終爐溫，請股長於TEST時 確實量測板溫 (RMK00568) . 【PMT】1.4.若發現PMT不足，請上調ZONE溫度並回饋工程師 (RMK00568) . 【PMT】1.5.品檢注意！因標準PMT有下修請注意MEK測試 (RMK00568) . 【PMT】1.6.厚板少生產，請領班量測板溫並記錄之 (RMK00568) | 訂單:2509DFD071/001 TOL 無 <生產備註> 事項 | 【PMT】1.1.因為CR厚0.606 mm，TOP 標準PMT以247℃去計算^^/CC1/CC2/CCQC/^^ <<.E_CHIN 2025/09/26 11:06.>> | 訂單 2509DFD071/001 修改記錄如下: 20250924 08:53:55 (22030) 退火碼: >> S1, 用途碼: >> CIA008, 背面標示: >> C101, 訂單背面顏色(五碼): >> FC218, 背面漆膜厚: >> 25, 背面漆塗漆型式幾塗幾烤: >> 2, 鉻酸鹽: >> Z, 訂單厚度: >> 0.6, 訂單重: >> 5, 重量容許率(下限): >> 10, 重量容許率(上限): >> 10, 訂單寬度: >> 914, 鍍製方式: >> BC, 鋼捲內徑: >> 508, 鋼捲下限重: >> 3, 鋼捲上限重: >> 4.5, 壓花條件碼: >> -, 表面花紋: >> R, 綠色識別碼: >> -, 印刷輥號: >> -, 產品代碼: >> PPGL, 皮膜碼: >> -, 單位別: >> M, 油品種類: >> Z, 塗油量: >> Z, 包裝代碼: >> D2 , 保護膜碼: >> -, 客戶試片取樣型式: >> -, 調質碼: >> S, 套筒碼: >> R , 規格: >> CGLCC-33, 製造標準: >> CNS, 表面處理劑種類: >> Z, 表面處理劑塗佈量: >> Z, 伸長率測試: >> N, 硬度測試碼: >> N, 抗拉強度測試: >> N, 降伏強度測試: >> N, 厚度變異: >> 0, 訂單正面顏色(五碼): >> FC250, 正面漆膜厚: >> 45, 正面漆塗漆型式幾塗幾烤: >> 2, 修邊碼: >> Y, 重量碼: >> AW, 鋼捲捲向: >> I, 鍍層碼: >> AZ200, | *: | [訂單訊息通知] 2025/09/26 上午 11:28:13 *** (秦大維 >> 通知 >> Seren Lin) 訊息 : 提醒！淀鋼一樣規格有厚度變異+2.5％。參 2507DFD049/002
PPGL | 2509DFD071/002 | 1. 提醒：CNS 第三類保固 PPGL AZ150（含）以上，PPGI Z27 （含）以上 TOP ≧25U , BK 兩層塗裝 (OFP00448)-{.不符.} 2. 再三提醒確認！CNS &JIS 塗裝 PVDF 需要"3類"耐候等級。並注意鍍層或膜厚是否符合.... (OFP00568)-{.不符.} 3. 再三提醒確認！CNS&JIS塗裝 PVDF 需要"3類"耐候等級。並注意鍍層或膜厚是否符合.... (OFP00569)-{.不符.} 4. 容易發生鼓起訂單, 請詢問客戶是否可允許 STAGGER捲取 (OFP00606)-{.不符.} 5. ●依旭台背面（正面漆塗料）發泡黏著性不佳（CC250503），要確認背面是否要發泡● (OFP00739)-{.不符.} 6. 單捲限重檢核 (原料重:18.5~23.5, 分切困難:22.00~23.50, 單捲限重:5.00~5.50)(OFP00031)-{.不符.} | 1. 部分大陸料含B元素超過CNS規範管制，故請原料CNS規範之訂單不要配大陸料 (OFP00684)-{.不符.} | 1. 1PU304 20U以上只能投產於CC2 (OFP00078)-{.不符.} 2. 提醒：CNS 第三類保固 PPGL AZ150（含）以上，PPGI Z27 （含）以上 TOP ≧25U , BK 兩層塗裝 (OFP00448)-{.不符.} 3. 【提醒 審單人員】CR≧0.6 要於烤漆備註調降 PMT等相關。★KP抗塵PVDF不受此限 (OFP00509)-{.不符.} 4. 再三提醒確認！CNS &JIS 塗裝 PVDF 需要"3類"耐候等級。並注意鍍層或膜厚是否符合.... (OFP00568)-{.不符.} 5. 再三提醒確認！CNS&JIS塗裝 PVDF 需要"3類"耐候等級。並注意鍍層或膜厚是否符合.... (OFP00569)-{.不符.} 6. 容易發生鼓起訂單, 請詢問客戶是否可允許 STAGGER捲取 (OFP00606)-{.不符.} 7. 部分大陸料含B元素超過CNS規範管制，故請原料CNS規範之訂單不要配大陸料 (OFP00684)-{.不符.} 8. ●依旭台背面（正面漆塗料）發泡黏著性不佳（CC250503），要確認背面是否要發泡● (OFP00739)-{.不符.} | 訂單:2509DFD071/002 CPL <生產備註> 事項如下 . 本單為烤漆背面大於等於25μ塗裝，軋延後不允許毛邊，請CPL注意修邊狀況 (RMK00124) . 【邊緣品質】此為烤漆背面25μ訂單，請加強檢視鋼捲：邊緣殘剪、側緣鋅渣或毛邊，因為會導致烤漆背面漆轉印正面 (RMK00126) . 除HGI/ HGL 訂單邊緣不噴油. 其餘皆側緣噴油 (RMK00285) | 訂單:2509DFD071/002 CR1 <生產備註> 事項如下 . 【邊緣品質】此為烤漆背面25μ訂單，請加強檢視鋼捲：邊緣殘剪、側緣鋅渣或毛邊，因為會導致烤漆背面漆轉印正面 (RMK00126) | 訂單:2509DFD071/002 CR2 <生產備註> 事項如下 . 【邊緣品質】此為烤漆背面25μ訂單，請加強檢視鋼捲：邊緣殘剪、側緣鋅渣或毛邊，因為會導致烤漆背面漆轉印正面 (RMK00126) | 訂單:2509DFD071/002 CG1 <生產備註> 事項如下 . 平板類,鍍鋅生產時SKIN PASS & T/L 請依據鍍鋅標準規定生產 (RMK00100) . 鍍鋅表面不可有鋅痕、壓痕、凹陷、及刮傷 、應變痕等。 (RMK00100) . 出口鋼捲盤捲後目視不允許有鼓起. (RMK00100) . 【邊緣品質】此為烤漆背面25μ訂單，請加強檢視鋼捲：邊緣殘剪、側緣鋅渣或毛邊，因為會導致烤漆背面漆轉印正面 (RMK00126) . 本單於烤漆正背面都塗裝正面漆，因此鍍鋅請管制背面表面品質比照正面 (RMK00363) . 因成形性需求故鍍層量有上限管制，排程變換前後一顆分切請U3暫留，待產線確認鍍層量後再行處置。 (RMK00532) | 訂單:2509DFD071/002 CG2 <生產備註> 事項如下 . 平板類,鍍鋅生產時SKIN PASS & T/L 請依據鍍鋅標準規定生產 (RMK00100) . 鍍鋅表面不可有鋅痕、壓痕、凹陷、及刮傷 、應變痕等。 (RMK00100) . 出口鋼捲盤捲後目視不允許有鼓起. (RMK00100) . 【邊緣品質】此為烤漆背面25μ訂單，請加強檢視鋼捲：邊緣殘剪、側緣鋅渣或毛邊，因為會導致烤漆背面漆轉印正面 (RMK00126) . 本單於烤漆正背面都塗裝正面漆，因此鍍鋅請管制背面表面品質比照正面 (RMK00363) . 因成形性需求故鍍層量有上限管制，排程變換前後一顆分切請U3暫留，待產線確認鍍層量後再行處置。 (RMK00532) | 訂單:2509DFD071/002 CC1 <生產備註> 事項如下 . 【PMT】1.1.因為CR厚0.606 mm，TOP 標準PMT以247℃去計算 (RMK-E_CHIN) . 【修補漆】郁潔曰：修補漆*1 (RMK-E_CHIN) . 【分切】郁潔曰：限重5~5.5噸，最後一顆可不依限重 (RMK-E_CHIN) . 【邊緣品質】此為烤漆背面25μ訂單，請加強檢視鋼捲：邊緣殘剪、側緣鋅渣或毛邊，因為會導致烤漆背面漆轉印正面 (RMK00126) . 1.本單若塗裝背面漆一律改為REVERSE COATING 例外訂單如下敘述 (RMK00163) . 2.例外訂單為R字頭超低光澤與PVDF (＞25μ)，背面漆可改 NATURE COATING，但搭配底漆避免遮蓋性不佳 (RMK00163) . ★品檢注意！JIS&CNS 訂單必須每滿50噸一定要再做一次TEST (RMK00259) . 【PMT】本單面漆為"PVDF"，經會議決議需量測板溫並記錄之。每一張排程需量測一次否則追究責任 (RMK00503) . 【速限】2019/08/30 晨會決議 高鍍層（≧AZ200）生產限速≦50 mpm (RMK00508) . 【線速度】注意！凡塗1PU304者 LS不得超過 30mpm (RMK00522) . 【PMT】1.2.CC2計算完後面漆每個ZONE 爐溫各降8℃為最終爐溫 (RMK00568) . 【PMT】1.3.CC2因爐溫各降8℃為最終爐溫，請股長於TEST時 確實量測板溫 (RMK00568) . 【PMT】1.4.若發現PMT不足，請上調ZONE溫度並回饋工程師 (RMK00568) . 【PMT】1.5.品檢注意！因標準PMT有下修請注意MEK測試 (RMK00568) . 【PMT】1.6.厚板少生產，請領班量測板溫並記錄之 (RMK00568) | 訂單:2509DFD071/002 CC2 <生產備註> 事項如下 . 【PMT】1.1.因為CR厚0.606 mm，TOP 標準PMT以247℃去計算 (RMK-E_CHIN) . 【修補漆】郁潔曰：修補漆*1 (RMK-E_CHIN) . 【分切】郁潔曰：限重5~5.5噸，最後一顆可不依限重 (RMK-E_CHIN) . 【邊緣品質】此為烤漆背面25μ訂單，請加強檢視鋼捲：邊緣殘剪、側緣鋅渣或毛邊，因為會導致烤漆背面漆轉印正面 (RMK00126) . 1.本單若塗裝背面漆一律改為REVERSE COATING 例外訂單如下敘述 (RMK00163) . 2.例外訂單為R字頭超低光澤與PVDF (＞25μ)，背面漆可改 NATURE COATING，但搭配底漆避免遮蓋性不佳 (RMK00163) . ★品檢注意！JIS&CNS 訂單必須每滿50噸一定要再做一次TEST (RMK00259) . 【PMT】本單面漆為"PVDF"，經會議決議需量測板溫並記錄之。每一張排程需量測一次否則追究責任 (RMK00503) . 【速限】2019/08/30 晨會決議 高鍍層（≧AZ200）生產限速≦50 mpm (RMK00508) . 【線速度】注意！凡塗1PU304者 LS不得超過 30mpm (RMK00522) . 【PMT】1.2.CC2計算完後面漆每個ZONE 爐溫各降8℃為最終爐溫 (RMK00568) . 【PMT】1.3.CC2因爐溫各降8℃為最終爐溫，請股長於TEST時 確實量測板溫 (RMK00568) . 【PMT】1.4.若發現PMT不足，請上調ZONE溫度並回饋工程師 (RMK00568) . 【PMT】1.5.品檢注意！因標準PMT有下修請注意MEK測試 (RMK00568) . 【PMT】1.6.厚板少生產，請領班量測板溫並記錄之 (RMK00568) | 訂單:2509DFD071/002 RCL 無 <生產備註> 事項 | 訂單:2509DFD071/002 CCPK 無 <生產備註> 事項 | 訂單:2509DFD071/002 CGQC <品檢備註> 事項如下 . 【邊緣品質】此為烤漆背面25μ訂單，請加強檢視鋼捲：邊緣殘剪、側緣鋅渣或毛邊，因為會導致烤漆背面漆轉印正面 (RMK00126) . 本單於烤漆正背面都塗裝正面漆，因此鍍鋅請管制背面表面品質比照正面 (RMK00363) | 訂單:2509DFD071/002 CCQC <品檢備註> 事項如下 . 【PMT】1.1.因為CR厚0.606 mm，TOP 標準PMT以247℃去計算 (RMK-E_CHIN) . 【邊緣品質】此為烤漆背面25μ訂單，請加強檢視鋼捲：邊緣殘剪、側緣鋅渣或毛邊，因為會導致烤漆背面漆轉印正面 (RMK00126) . 1.本單若塗裝背面漆一律改為REVERSE COATING 例外訂單如下敘述 (RMK00163) . 2.例外訂單為R字頭超低光澤與PVDF (＞25μ)，背面漆可改 NATURE COATING，但搭配底漆避免遮蓋性不佳 (RMK00163) . ★品檢注意！JIS&CNS 訂單必須每滿50噸一定要再做一次TEST (RMK00259) . 【PMT】本單面漆為"PVDF"，經會議決議需量測板溫並記錄之。每一張排程需量測一次否則追究責任 (RMK00503) . 【速限】2019/08/30 晨會決議 高鍍層（≧AZ200）生產限速≦50 mpm (RMK00508) . 【線速度】注意！凡塗1PU304者 LS不得超過 30mpm (RMK00522) . 【PMT】1.2.CC2計算完後面漆每個ZONE 爐溫各降8℃為最終爐溫 (RMK00568) . 【PMT】1.3.CC2因爐溫各降8℃為最終爐溫，請股長於TEST時 確實量測板溫 (RMK00568) . 【PMT】1.4.若發現PMT不足，請上調ZONE溫度並回饋工程師 (RMK00568) . 【PMT】1.5.品檢注意！因標準PMT有下修請注意MEK測試 (RMK00568) . 【PMT】1.6.厚板少生產，請領班量測板溫並記錄之 (RMK00568) | 訂單:2509DFD071/002 TOL 無 <生產備註> 事項 | 【分切】郁潔曰：限重5~5.5噸，最後一顆可不依限重^^/CC1/CC2/ <<.E_CHIN 2025/09/26 11:15.>> 【修補漆】郁潔曰：修補漆*1^^/CC1/CC2/ <<.E_CHIN 2025/09/26 11:16.>> 【PMT】1.1.因為CR厚0.606 mm，TOP 標準PMT以247℃去計算^^/CC1/CC2/CCQC/^^ <<.E_CHIN 2025/09/26 11:36.>> | 訂單 2509DFD071/002 修改記錄如下: 20250924 08:53:58 (22030) 退火碼: >> S1, 用途碼: >> CIA008, 背面標示: >> C101, 訂單背面顏色(五碼): >> FC218, 背面漆膜厚: >> 25, 背面漆塗漆型式幾塗幾烤: >> 2, 鉻酸鹽: >> Z, 訂單厚度: >> 0.6, 訂單重: >> 26, 重量容許率(下限): >> 10, 重量容許率(上限): >> 10, 訂單寬度: >> 1219, 鍍製方式: >> BC, 鋼捲內徑: >> 508, 鋼捲下限重: >> 4, 鋼捲上限重: >> 4.5, 壓花條件碼: >> -, 表面花紋: >> R, 綠色識別碼: >> -, 印刷輥號: >> -, 產品代碼: >> PPGL, 皮膜碼: >> -, 單位別: >> M, 油品種類: >> Z, 塗油量: >> Z, 包裝代碼: >> D2 , 保護膜碼: >> -, 客戶試片取樣型式: >> -, 調質碼: >> S, 套筒碼: >> R , 規格: >> CGLCC-33, 製造標準: >> CNS, 表面處理劑種類: >> Z, 表面處理劑塗佈量: >> Z, 伸長率測試: >> N, 硬度測試碼: >> N, 抗拉強度測試: >> N, 降伏強度測試: >> N, 厚度變異: >> 0, 訂單正面顏色(五碼): >> FC250, 正面漆膜厚: >> 45, 正面漆塗漆型式幾塗幾烤: >> 2, 修邊碼: >> Y, 重量碼: >> AW, 鋼捲捲向: >> I, 鍍層碼: >> AZ200, 20250924 13:17:26 (22030) 鋼捲下限重: 4 >> 5, 鋼捲上限重: 4.5 >> 5.5, | *: | [訂單訊息通知] 2025/09/26 上午 11:31:00 *** (秦大維 >> 通知 >> Seren Lin) 訊息 : 提醒！淀鋼同一規格有厚度變異！參 2507DFD049/002
PPGL | 2509DFD071/003 | 1. ●依旭台背面（正面漆塗料）發泡黏著性不佳（CC250503），要確認背面是否要發泡● (OFP00739)-{.不符.} 2. 單捲限重檢核 (原料重:15~20, 分切困難:16.50~20.00, 單捲限重:5.00~5.50)(OFP00031)-{.不符.} | 1. 製造標準為MS、ASTM或銷新加坡之訂單，若無技術指定優先用料，請優先使用國內料，勿使用ANFEN (OFP00406)-{.不符.} | 1. 製造標準為MS、ASTM或銷新加坡之訂單，若無技術指定優先用料，請優先使用國內料，勿使用ANFEN (OFP00406)-{.不符.} 2. ●依旭台背面（正面漆塗料）發泡黏著性不佳（CC250503），要確認背面是否要發泡● (OFP00739)-{.不符.} | 訂單:2509DFD071/003 CPL <生產備註> 事項如下 . 本單為烤漆背面大於等於25μ塗裝，軋延後不允許毛邊，請CPL注意修邊狀況 (RMK00124) . 【邊緣品質】此為烤漆背面25μ訂單，請加強檢視鋼捲：邊緣殘剪、側緣鋅渣或毛邊，因為會導致烤漆背面漆轉印正面 (RMK00126) . 除HGI/ HGL 訂單邊緣不噴油. 其餘皆側緣噴油 (RMK00285) | 訂單:2509DFD071/003 CR1 <生產備註> 事項如下 . 【邊緣品質】此為烤漆背面25μ訂單，請加強檢視鋼捲：邊緣殘剪、側緣鋅渣或毛邊，因為會導致烤漆背面漆轉印正面 (RMK00126) | 訂單:2509DFD071/003 CR2 <生產備註> 事項如下 . 【邊緣品質】此為烤漆背面25μ訂單，請加強檢視鋼捲：邊緣殘剪、側緣鋅渣或毛邊，因為會導致烤漆背面漆轉印正面 (RMK00126) | 訂單:2509DFD071/003 CG1 <生產備註> 事項如下 . 【邊緣品質】此為烤漆背面25μ訂單，請加強檢視鋼捲：邊緣殘剪、側緣鋅渣或毛邊，因為會導致烤漆背面漆轉印正面 (RMK00126) . 本單於烤漆正背面都塗裝正面漆，因此鍍鋅請管制背面表面品質比照正面 (RMK00363) | 訂單:2509DFD071/003 CG2 <生產備註> 事項如下 . 【邊緣品質】此為烤漆背面25μ訂單，請加強檢視鋼捲：邊緣殘剪、側緣鋅渣或毛邊，因為會導致烤漆背面漆轉印正面 (RMK00126) . 本單於烤漆正背面都塗裝正面漆，因此鍍鋅請管制背面表面品質比照正面 (RMK00363) | 訂單:2509DFD071/003 CC1 <生產備註> 事項如下 . 【分切】郁潔曰：限重5~5.5噸，最後一顆可不依限重 (RMK-E_CHIN) . 【邊緣品質】此為烤漆背面25μ訂單，請加強檢視鋼捲：邊緣殘剪、側緣鋅渣或毛邊，因為會導致烤漆背面漆轉印正面 (RMK00126) . 1.本單若塗裝背面漆一律改為REVERSE COATING 例外訂單如下敘述 (RMK00163) . 2.例外訂單為R字頭超低光澤與PVDF (＞25μ)，背面漆可改 NATURE COATING，但搭配底漆避免遮蓋性不佳 (RMK00163) . 【PMT】本單面漆為"PVDF"，經會議決議需量測板溫並記錄之。每一張排程需量測一次否則追究責任 (RMK00503) | 訂單:2509DFD071/003 CC2 <生產備註> 事項如下 . 【分切】郁潔曰：限重5~5.5噸，最後一顆可不依限重 (RMK-E_CHIN) . 【邊緣品質】此為烤漆背面25μ訂單，請加強檢視鋼捲：邊緣殘剪、側緣鋅渣或毛邊，因為會導致烤漆背面漆轉印正面 (RMK00126) . 1.本單若塗裝背面漆一律改為REVERSE COATING 例外訂單如下敘述 (RMK00163) . 2.例外訂單為R字頭超低光澤與PVDF (＞25μ)，背面漆可改 NATURE COATING，但搭配底漆避免遮蓋性不佳 (RMK00163) . 【PMT】本單面漆為"PVDF"，經會議決議需量測板溫並記錄之。每一張排程需量測一次否則追究責任 (RMK00503) | 訂單:2509DFD071/003 RCL 無 <生產備註> 事項 | 訂單:2509DFD071/003 CCPK 無 <生產備註> 事項 | 訂單:2509DFD071/003 CGQC <品檢備註> 事項如下 . 【邊緣品質】此為烤漆背面25μ訂單，請加強檢視鋼捲：邊緣殘剪、側緣鋅渣或毛邊，因為會導致烤漆背面漆轉印正面 (RMK00126) . 本單於烤漆正背面都塗裝正面漆，因此鍍鋅請管制背面表面品質比照正面 (RMK00363) | 訂單:2509DFD071/003 CCQC <品檢備註> 事項如下 . 【邊緣品質】此為烤漆背面25μ訂單，請加強檢視鋼捲：邊緣殘剪、側緣鋅渣或毛邊，因為會導致烤漆背面漆轉印正面 (RMK00126) . 1.本單若塗裝背面漆一律改為REVERSE COATING 例外訂單如下敘述 (RMK00163) . 2.例外訂單為R字頭超低光澤與PVDF (＞25μ)，背面漆可改 NATURE COATING，但搭配底漆避免遮蓋性不佳 (RMK00163) . 【PMT】本單面漆為"PVDF"，經會議決議需量測板溫並記錄之。每一張排程需量測一次否則追究責任 (RMK00503) | 訂單:2509DFD071/003 TOL 無 <生產備註> 事項 | 【分切】郁潔曰：限重5~5.5噸，最後一顆可不依限重^^/CC1/CC2/^^ <<.E_CHIN 2025/09/26 13:16.>> | 訂單 2509DFD071/003 修改記錄如下: 20250924 08:54:01 (22030) 退火碼: >> S1, 用途碼: >> COA001, 背面標示: >> C105, 訂單背面顏色(五碼): >> FC218, 背面漆膜厚: >> 25, 背面漆塗漆型式幾塗幾烤: >> 2, 鉻酸鹽: >> Z, 訂單厚度: >> 0.426, 訂單重: >> 12, 重量容許率(下限): >> 10, 重量容許率(上限): >> 10, 訂單寬度: >> 950, 鍍製方式: >> BC, 鋼捲內徑: >> 508, 鋼捲下限重: >> 5, 鋼捲上限重: >> 5.5, 壓花條件碼: >> -, 表面花紋: >> R, GL鋅花要求下限: >> -, GL鋅花要求上限: >> -, 綠色識別碼: >> -, 印刷輥號: >> -, 產品代碼: >> PPGL, 皮膜碼: >> -, 單位別: >> M, 油品種類: >> Z, 塗油量: >> Z, 包裝代碼: >> D2 , 保護膜碼: >> -, 客戶試片取樣型式: >> -, 調質碼: >> S, 套筒碼: >> R , 規格: >> A792MCQ, 製造標準: >> ASTM, 表面處理劑種類: >> Z, 表面處理劑塗佈量: >> Z, 伸長率測試: >> N, 硬度測試碼: >> N, 抗拉強度測試: >> N, 降伏強度測試: >> N, 厚度變異: >> 0, 訂單正面顏色(五碼): >> FC256, 正面漆膜厚: >> 25, 正面漆塗漆型式幾塗幾烤: >> 2, 修邊碼: >> Y, 重量碼: >> AW, 鋼捲捲向: >> I, 鍍層碼: >> AZM150, | *:
PPGL | 2509DFD072/001 |  | 1. 製造標準為MS、ASTM或銷新加坡之訂單，若無技術指定優先用料，請優先使用國內料，勿使用ANFEN (OFP00406)-{.不符.} | 1. 訂單若有厚度變異，冷軋厚度公差比照烤漆計算公式 , 但最小為 1/2 公差做設定 (OFP00254)-{.不符.} 2. "偏薄要求訂單" 鍍後厚度減 鍍後厚度下限需大於 0.02 MM,以免發生厚度不足狀況 (OFP00369)-{.不符.} 3. 製造標準為MS、ASTM或銷新加坡之訂單，若無技術指定優先用料，請優先使用國內料，勿使用ANFEN (OFP00406)-{.不符.} 4. ★★★穿譜用！不得用於其他用途★★★ (OFP00731)-{.不符.} | 訂單:2509DFD072/001 CPL <生產備註> 事項如下 . 除HGI/ HGL 訂單邊緣不噴油. 其餘皆側緣噴油 (RMK00285) | 訂單:2509DFD072/001 CR1 無 <生產備註> 事項 | 訂單:2509DFD072/001 CR2 無 <生產備註> 事項 | 訂單:2509DFD072/001 CG1 <生產備註> 事項如下 . 平板類,鍍鋅生產時SKIN PASS & T/L 請依據鍍鋅標準規定生產 (RMK00100) . 鍍鋅表面不可有鋅痕、壓痕、凹陷、及刮傷 、應變痕等。 (RMK00100) . 出口鋼捲盤捲後目視不允許有鼓起. (RMK00100) | 訂單:2509DFD072/001 CG2 <生產備註> 事項如下 . 平板類,鍍鋅生產時SKIN PASS & T/L 請依據鍍鋅標準規定生產 (RMK00100) . 鍍鋅表面不可有鋅痕、壓痕、凹陷、及刮傷 、應變痕等。 (RMK00100) . 出口鋼捲盤捲後目視不允許有鼓起. (RMK00100) | 訂單:2509DFD072/001 CC1 <生產備註> 事項如下 . 1.本單若塗裝背面漆一律改為REVERSE COATING 例外訂單如下敘述 (RMK00163) . 2.例外訂單為R字頭超低光澤與PVDF (＞25μ)，背面漆可改 NATURE COATING，但搭配底漆避免遮蓋性不佳 (RMK00163) . 【抽氣量】白色系在CC1生產時,FINISH抽氣量請設定250,如生產中發生色差b值異常升高,請股長再加大抽氣量因應 (RMK00560) | 訂單:2509DFD072/001 CC2 <生產備註> 事項如下 . 1.本單若塗裝背面漆一律改為REVERSE COATING 例外訂單如下敘述 (RMK00163) . 2.例外訂單為R字頭超低光澤與PVDF (＞25μ)，背面漆可改 NATURE COATING，但搭配底漆避免遮蓋性不佳 (RMK00163) . 【抽氣量】白色系在CC1生產時,FINISH抽氣量請設定250,如生產中發生色差b值異常升高,請股長再加大抽氣量因應 (RMK00560) | 訂單:2509DFD072/001 RCL 無 <生產備註> 事項 | 訂單:2509DFD072/001 CCPK 無 <生產備註> 事項 | 訂單:2509DFD072/001 CGQC 無 <品檢備註> 事項 | 訂單:2509DFD072/001 CCQC <品檢備註> 事項如下 . 1.本單若塗裝背面漆一律改為REVERSE COATING 例外訂單如下敘述 (RMK00163) . 2.例外訂單為R字頭超低光澤與PVDF (＞25μ)，背面漆可改 NATURE COATING，但搭配底漆避免遮蓋性不佳 (RMK00163) | 訂單:2509DFD072/001 TOL 無 <生產備註> 事項 |  | 訂單 2509DFD072/001 修改記錄如下: 20250919 16:44:19 (21003) 退火碼: >> H2, 用途碼: >> CIA008, 背面標示: >> C062, 訂單背面顏色(五碼): >> BW73Y, 背面漆膜厚: >> 12.5, 背面漆塗漆型式幾塗幾烤: >> 2, 鉻酸鹽: >> Z, 訂單厚度: >> 0.42, 訂單重: >> 20, 重量容許率(下限): >> 10, 重量容許率(上限): >> 10, 訂單寬度: >> 914, 鍍製方式: >> AC, 鋼捲內徑: >> 508, 鋼捲下限重: >> 3, 鋼捲上限重: >> 5, 壓花條件碼: >> -, 表面花紋: >> R, 綠色識別碼: >> -, 印刷輥號: >> -, 產品代碼: >> PPGL, 皮膜碼: >> -, 單位別: >> M, 油品種類: >> Z, 塗油量: >> Z, 包裝代碼: >> D2 , 保護膜碼: >> -, 客戶試片取樣型式: >> -, 調質碼: >> S, 套筒碼: >> R , 規格: >> A792MSSGR550, 製造標準: >> ASTM, 表面處理劑種類: >> Z, 表面處理劑塗佈量: >> Z, 伸長率測試: >> N, 硬度測試碼: >> N, 抗拉強度測試: >> N, 降伏強度測試: >> N, 厚度變異: >> -1.2, 訂單正面顏色(五碼): >> 5W126, 正面漆膜厚: >> NOM, 正面漆塗漆型式幾塗幾烤: >> 2, 修邊碼: >> Y, 重量碼: >> AW, 鋼捲捲向: >> I, 鍍層碼: >> AZM100, | H:厚度偏薄
PPGL | 2509DFD073/001 |  | 1. 部分大陸料含B元素超過CNS規範管制，故請原料CNS規範之訂單不要配大陸料 (OFP00684)-{.不符.} | 1. 訂單若有厚度變異，冷軋厚度公差比照烤漆計算公式 , 但最小為 1/2 公差做設定 (OFP00254)-{.不符.} 2. "偏薄要求訂單" 鍍後厚度減 鍍後厚度下限需大於 0.02 MM,以免發生厚度不足狀況 (OFP00369)-{.不符.} 3. 部分大陸料含B元素超過CNS規範管制，故請原料CNS規範之訂單不要配大陸料 (OFP00684)-{.不符.} | 訂單:2509DFD073/001 CPL <生產備註> 事項如下 . 除HGI/ HGL 訂單邊緣不噴油. 其餘皆側緣噴油 (RMK00285) | 訂單:2509DFD073/001 CR1 <生產備註> 事項如下 . 完軋寬度超出管制值上限≦2mm時,冷軋繼續生產並填寫品質異常通報單給鍍鋅線,以便調整張力與板溫 (RMK00278) | 訂單:2509DFD073/001 CR2 <生產備註> 事項如下 . 完軋寬度超出管制值上限≦2mm時,冷軋繼續生產並填寫品質異常通報單給鍍鋅線,以便調整張力與板溫 (RMK00278) | 訂單:2509DFD073/001 CG1 <生產備註> 事項如下 . 平板類,鍍鋅生產時SKIN PASS & T/L 請依據鍍鋅標準規定生產 (RMK00100) . 鍍鋅表面不可有鋅痕、壓痕、凹陷、及刮傷 、應變痕等。 (RMK00100) . 出口鋼捲盤捲後目視不允許有鼓起. (RMK00100) | 訂單:2509DFD073/001 CG2 <生產備註> 事項如下 . 平板類,鍍鋅生產時SKIN PASS & T/L 請依據鍍鋅標準規定生產 (RMK00100) . 鍍鋅表面不可有鋅痕、壓痕、凹陷、及刮傷 、應變痕等。 (RMK00100) . 出口鋼捲盤捲後目視不允許有鼓起. (RMK00100) | 訂單:2509DFD073/001 CC1 <生產備註> 事項如下 . 1.本單若塗裝背面漆一律改為REVERSE COATING 例外訂單如下敘述 (RMK00163) . 2.例外訂單為R字頭超低光澤與PVDF (＞25μ)，背面漆可改 NATURE COATING，但搭配底漆避免遮蓋性不佳 (RMK00163) . ★品檢注意！JIS&CNS 訂單必須每滿50噸一定要再做一次TEST (RMK00259) . 請出口主操加貼"請勿堆疊"標簽紅色 (RMK00317) . 因金屬粉塗裝捲取容易變形，請RCL重整後、包裝與倉庫一律放置SKID上防止變形 (RMK00317) | 訂單:2509DFD073/001 CC2 <生產備註> 事項如下 . 1.本單若塗裝背面漆一律改為REVERSE COATING 例外訂單如下敘述 (RMK00163) . 2.例外訂單為R字頭超低光澤與PVDF (＞25μ)，背面漆可改 NATURE COATING，但搭配底漆避免遮蓋性不佳 (RMK00163) . ★品檢注意！JIS&CNS 訂單必須每滿50噸一定要再做一次TEST (RMK00259) . 請出口主操加貼"請勿堆疊"標簽紅色 (RMK00317) . 因金屬粉塗裝捲取容易變形，請RCL重整後、包裝與倉庫一律放置SKID上防止變形 (RMK00317) | 訂單:2509DFD073/001 RCL <生產備註> 事項如下 . 因金屬粉塗裝捲取容易變形，請RCL重整後、包裝與倉庫一律放置SKID上防止變形 (RMK00317) | 訂單:2509DFD073/001 CCPK <生產備註> 事項如下 . 因金屬粉塗裝捲取容易變形，請RCL重整後、包裝與倉庫一律放置SKID上防止變形 (RMK00317) | 訂單:2509DFD073/001 CGQC 無 <品檢備註> 事項 | 訂單:2509DFD073/001 CCQC <品檢備註> 事項如下 . 1.本單若塗裝背面漆一律改為REVERSE COATING 例外訂單如下敘述 (RMK00163) . 2.例外訂單為R字頭超低光澤與PVDF (＞25μ)，背面漆可改 NATURE COATING，但搭配底漆避免遮蓋性不佳 (RMK00163) . ★品檢注意！JIS&CNS 訂單必須每滿50噸一定要再做一次TEST (RMK00259) . 因金屬粉塗裝捲取容易變形，請RCL重整後、包裝與倉庫一律放置SKID上防止變形 (RMK00317) | 訂單:2509DFD073/001 TOL 無 <生產備註> 事項 |  | 訂單 2509DFD073/001 修改記錄如下: 20250919 16:56:38 (22030) 退火碼: >> S1, 用途碼: >> CIA008, 背面標示: >> C814, 訂單背面顏色(五碼): >> BW73Y, 背面漆膜厚: >> 12.5, 背面漆塗漆型式幾塗幾烤: >> 2, 鉻酸鹽: >> Z, 訂單厚度: >> 0.52, 訂單重: >> 40, 重量容許率(下限): >> 10, 重量容許率(上限): >> 10, 訂單寬度: >> 914, 鍍製方式: >> AC, 鋼捲內徑: >> 508, 鋼捲下限重: >> 3, 鋼捲上限重: >> 5, 壓花條件碼: >> -, 表面花紋: >> R, 綠色識別碼: >> -, 印刷輥號: >> -, 產品代碼: >> PPGL, 皮膜碼: >> -, 單位別: >> M, 油品種類: >> Z, 塗油量: >> Z, 包裝代碼: >> D2 , 保護膜碼: >> -, 客戶試片取樣型式: >> -, 調質碼: >> S, 套筒碼: >> R , 規格: >> CGLC400-20, 製造標準: >> CNS, 表面處理劑種類: >> Z, 表面處理劑塗佈量: >> Z, 伸長率測試: >> N, 硬度測試碼: >> N, 抗拉強度測試: >> N, 降伏強度測試: >> N, 厚度變異: >> -1.4, 訂單正面顏色(五碼): >> SV336, 正面漆膜厚: >> 25, 正面漆塗漆型式幾塗幾烤: >> 2, 修邊碼: >> Y, 重量碼: >> AW, 鋼捲捲向: >> I, 鍍層碼: >> AZ150, | H:厚度偏薄
PPGL | 2509DFD074/002 | 1. 單捲限重檢核 (原料重:15~20, 分切困難:20, 單捲限重:4.00~4.90)(OFP00031)-{.不符.} | 1. 部分大陸料含B元素超過CNS規範管制，故請原料CNS規範之訂單不要配大陸料 (OFP00684)-{.不符.} | 1. 訂單若有厚度變異，冷軋厚度公差比照烤漆計算公式 , 但最小為 1/2 公差做設定 (OFP00254)-{.不符.} 2. "偏薄要求訂單" 鍍後厚度減 鍍後厚度下限需大於 0.02 MM,以免發生厚度不足狀況 (OFP00369)-{.不符.} 3. 部分大陸料含B元素超過CNS規範管制，故請原料CNS規範之訂單不要配大陸料 (OFP00684)-{.不符.} | 訂單:2509DFD074/002 CPL <生產備註> 事項如下 . 除HGI/ HGL 訂單邊緣不噴油. 其餘皆側緣噴油 (RMK00285) | 訂單:2509DFD074/002 CR1 <生產備註> 事項如下 . 完軋寬度超出管制值上限≦2mm時,冷軋繼續生產並填寫品質異常通報單給鍍鋅線,以便調整張力與板溫 (RMK00278) | 訂單:2509DFD074/002 CR2 <生產備註> 事項如下 . 完軋寬度超出管制值上限≦2mm時,冷軋繼續生產並填寫品質異常通報單給鍍鋅線,以便調整張力與板溫 (RMK00278) | 訂單:2509DFD074/002 CG1 <生產備註> 事項如下 . 平板類,鍍鋅生產時SKIN PASS & T/L 請依據鍍鋅標準規定生產 (RMK00100) . 鍍鋅表面不可有鋅痕、壓痕、凹陷、及刮傷 、應變痕等。 (RMK00100) . 出口鋼捲盤捲後目視不允許有鼓起. (RMK00100) | 訂單:2509DFD074/002 CG2 <生產備註> 事項如下 . 平板類,鍍鋅生產時SKIN PASS & T/L 請依據鍍鋅標準規定生產 (RMK00100) . 鍍鋅表面不可有鋅痕、壓痕、凹陷、及刮傷 、應變痕等。 (RMK00100) . 出口鋼捲盤捲後目視不允許有鼓起. (RMK00100) | 訂單:2509DFD074/002 CC1 <生產備註> 事項如下 . 【分切】玲翎曰：限重4~4.9，最後一顆可不依限重 (RMK-E_CHIN) . 1.本單若塗裝背面漆一律改為REVERSE COATING 例外訂單如下敘述 (RMK00163) . 2.例外訂單為R字頭超低光澤與PVDF (＞25μ)，背面漆可改 NATURE COATING，但搭配底漆避免遮蓋性不佳 (RMK00163) . ★品檢注意！JIS&CNS 訂單必須每滿50噸一定要再做一次TEST (RMK00259) . 【抽氣量】白色系在CC1生產時,FINISH抽氣量請設定250,如生產中發生色差b值異常升高,請股長再加大抽氣量因應 (RMK00560) | 訂單:2509DFD074/002 CC2 <生產備註> 事項如下 . 【分切】玲翎曰：限重4~4.9，最後一顆可不依限重 (RMK-E_CHIN) . 1.本單若塗裝背面漆一律改為REVERSE COATING 例外訂單如下敘述 (RMK00163) . 2.例外訂單為R字頭超低光澤與PVDF (＞25μ)，背面漆可改 NATURE COATING，但搭配底漆避免遮蓋性不佳 (RMK00163) . ★品檢注意！JIS&CNS 訂單必須每滿50噸一定要再做一次TEST (RMK00259) . 【抽氣量】白色系在CC1生產時,FINISH抽氣量請設定250,如生產中發生色差b值異常升高,請股長再加大抽氣量因應 (RMK00560) | 訂單:2509DFD074/002 RCL 無 <生產備註> 事項 | 訂單:2509DFD074/002 CCPK 無 <生產備註> 事項 | 訂單:2509DFD074/002 CGQC 無 <品檢備註> 事項 | 訂單:2509DFD074/002 CCQC <品檢備註> 事項如下 . 【分切】玲翎曰：限重4~4.9，最後一顆可不依限重 (RMK-E_CHIN) . 1.本單若塗裝背面漆一律改為REVERSE COATING 例外訂單如下敘述 (RMK00163) . 2.例外訂單為R字頭超低光澤與PVDF (＞25μ)，背面漆可改 NATURE COATING，但搭配底漆避免遮蓋性不佳 (RMK00163) . ★品檢注意！JIS&CNS 訂單必須每滿50噸一定要再做一次TEST (RMK00259) | 訂單:2509DFD074/002 TOL 無 <生產備註> 事項 | 【分切】玲翎曰：限重4~4.9，最後一顆可不依限重^^/CC1/CC2/CCQC/ <<.E_CHIN 2025/10/08 15:11.>> | 訂單 2509DFD074/002 修改記錄如下: 20250923 16:04:58 (24025) 退火碼: >> S1, 用途碼: >> CIA008, 背面標示: >> C814, 訂單背面顏色(五碼): >> BW73Y, 背面漆膜厚: >> 12.5, 背面漆塗漆型式幾塗幾烤: >> 2, 鉻酸鹽: >> Z, 訂單厚度: >> 0.52, 訂單重: >> 50, 重量容許率(下限): >> 10, 重量容許率(上限): >> 10, 訂單寬度: >> 914, 鍍製方式: >> AC, 鋼捲內徑: >> 508, 鋼捲下限重: >> 4, 鋼捲上限重: >> 4.9, 壓花條件碼: >> -, 表面花紋: >> R, 綠色識別碼: >> -, 印刷輥號: >> -, 產品代碼: >> PPGL, 皮膜碼: >> -, 單位別: >> M, 油品種類: >> Z, 塗油量: >> Z, 包裝代碼: >> D2 , 保護膜碼: >> -, 客戶試片取樣型式: >> -, 調質碼: >> S, 套筒碼: >> R , 規格: >> CGLC400-20, 製造標準: >> CNS, 表面處理劑種類: >> Z, 表面處理劑塗佈量: >> Z, 伸長率測試: >> N, 硬度測試碼: >> N, 抗拉強度測試: >> N, 降伏強度測試: >> N, 厚度變異: >> -1.4, 訂單正面顏色(五碼): >> SW336, 正面漆膜厚: >> 25, 正面漆塗漆型式幾塗幾烤: >> 2, 修邊碼: >> Y, 重量碼: >> AW, 鋼捲捲向: >> I, 鍍層碼: >> AZ150, | H:厚度偏薄
TPPAL | 2509DLD001/001 | 1. 鋁板代工！向客戶確認烤漆後可否 STAGGER捲取 (OFP00682)-{.不符.} 2. 避免客戶下單用途別與色碼不符 (用途碼:CIR027, 正面色碼:NBW86S 不符)(OFP00029)-{.不符.} |  | 1. PPSUS&PPAL 單位長度(M/T)要自己算完後修改 SOP內容。RD洗衣機外殼用可用 -0.04～0 去算 (OFP00649)-{.不符.} 2. 鋁板代工！向客戶確認烤漆後可否 STAGGER捲取 (OFP00682)-{.不符.} 3. 鋁板代工鋼捲需：1.計算單位長度。2.於訂單追蹤中提醒"本單寬度 XXX請使用加寬套桶" (OFP00714)-{.不符.} | 訂單:2509DLD001/001 CPL 無 <生產備註> 事項 | 訂單:2509DLD001/001 CR1 無 <生產備註> 事項 | 訂單:2509DLD001/001 CR2 無 <生產備註> 事項 | 訂單:2509DLD001/001 CG1 無 <生產備註> 事項 | 訂單:2509DLD001/001 CG2 無 <生產備註> 事項 | 訂單:2509DLD001/001 CC1 <生產備註> 事項如下 . 請勿堆疊 (RMK00638) . 【入口】鋁捲原料拆包時幫忙檢查外觀有無損傷？ (RMK00711) . 【入口】搬運時請務必加襯套(內圈 & 外側緣)，請小心輕放 (RMK00711) . 【小心輕放】客戶提供之鋁捲原料投入生產，出、入口鋼捲請小心輕放 (RMK00711) . 【單位長度】因鋁捲為客戶提供，因此單位長度為參考用。單若有超出範圍請回饋 TDCC (RMK00711) . 【★轉換CR 厚度特別注意★】鋁板密度（2.7）約鋼鐵（7.85）的1/3倍，因此張力與PMT CR以 "訂單厚度/3" mm 計算 (RMK00711) . 【品質管制】和桑新產品"印刷天花板"品質管制同印刷室內隔間。(因和桑以一般印刷室內隔間 TEST OK） (RMK00711) . 【堆疊】請勿堆疊 (RMK00711) . 【★邊緣品質特別注意★】之前客戶的鋁板板邊毛邊太大又有鋁殘絲, 導致收捲之後邊緣翹起, APR輥面受傷 (RMK00711) . 【捲取】依2406DLD001/001生產經驗 ，客戶修邊過量把edge drop修沒了。容易烤漆後收捲發生鼓起，因此出口一律以 STAGGER捲取 (RMK00711) . 【加寬套桶】因鋁捲使用 STAGGER 捲取，因此需使用加寬套桶 (RMK00711) . 【★單位長度注意★】TPPAL鋁板代工不管制單位重量長度 m/t，但是膜厚依然依放行標準！ (RMK00716) . 1."1Pass"生產： 線速: 40mpm 印刷輥號: F44-C1300 (RMK00727) . 2.Base 2輥R塗裝，濾心50μ，Thinner No.2B，粘度50±10”，PMT設定為232℃ (RMK00727) . 3.Printer Head 2 印刷褐柚木紋圖案 (NBT87S)。Printer Head 4 塗裝1E6172，PMT設定為232℃ (RMK00727) . 4.1E6172 Clear有含骨材，塗裝黏度：先以原液塗裝視塗裝板面狀況作調整 (RMK00727) . 5.Clear稀釋Thinner為No.2B，濾心125μ (RMK00727) . 6.品檢依SYSCO印刷產品測試項目檢測與記錄，性能數據由客戶自行判定 (RMK00727) . 7. TSD外觀若發現嚴重缺陷請暫留，後續再作處置。 (RMK00727) . 8.請出口CC2主操要加襯套(內圈&外側緣) (RMK00727) | 訂單:2509DLD001/001 CC2 <生產備註> 事項如下 . 請勿堆疊 (RMK00638) . 【入口】鋁捲原料拆包時幫忙檢查外觀有無損傷？ (RMK00711) . 【入口】搬運時請務必加襯套(內圈 & 外側緣)，請小心輕放 (RMK00711) . 【小心輕放】客戶提供之鋁捲原料投入生產，出、入口鋼捲請小心輕放 (RMK00711) . 【單位長度】因鋁捲為客戶提供，因此單位長度為參考用。單若有超出範圍請回饋 TDCC (RMK00711) . 【★轉換CR 厚度特別注意★】鋁板密度（2.7）約鋼鐵（7.85）的1/3倍，因此張力與PMT CR以 "訂單厚度/3" mm 計算 (RMK00711) . 【品質管制】和桑新產品"印刷天花板"品質管制同印刷室內隔間。(因和桑以一般印刷室內隔間 TEST OK） (RMK00711) . 【堆疊】請勿堆疊 (RMK00711) . 【★邊緣品質特別注意★】之前客戶的鋁板板邊毛邊太大又有鋁殘絲, 導致收捲之後邊緣翹起, APR輥面受傷 (RMK00711) . 【捲取】依2406DLD001/001生產經驗 ，客戶修邊過量把edge drop修沒了。容易烤漆後收捲發生鼓起，因此出口一律以 STAGGER捲取 (RMK00711) . 【加寬套桶】因鋁捲使用 STAGGER 捲取，因此需使用加寬套桶 (RMK00711) . 【★單位長度注意★】TPPAL鋁板代工不管制單位重量長度 m/t，但是膜厚依然依放行標準！ (RMK00716) . 1."1Pass"生產： 線速: 40mpm 印刷輥號: F44-C1300 (RMK00727) . 2.Base 2輥R塗裝，濾心50μ，Thinner No.2B，粘度50±10”，PMT設定為232℃ (RMK00727) . 3.Printer Head 2 印刷褐柚木紋圖案 (NBT87S)。Printer Head 4 塗裝1E6172，PMT設定為232℃ (RMK00727) . 4.1E6172 Clear有含骨材，塗裝黏度：先以原液塗裝視塗裝板面狀況作調整 (RMK00727) . 5.Clear稀釋Thinner為No.2B，濾心125μ (RMK00727) . 6.品檢依SYSCO印刷產品測試項目檢測與記錄，性能數據由客戶自行判定 (RMK00727) . 7. TSD外觀若發現嚴重缺陷請暫留，後續再作處置。 (RMK00727) . 8.請出口CC2主操要加襯套(內圈&外側緣) (RMK00727) | 訂單:2509DLD001/001 RCL 無 <生產備註> 事項 | 訂單:2509DLD001/001 CCPK <生產備註> 事項如下 . 請勿堆疊 (RMK00638) | 訂單:2509DLD001/001 CGQC 無 <品檢備註> 事項 | 訂單:2509DLD001/001 CCQC <品檢備註> 事項如下 . 請勿堆疊 (RMK00638) . 【入口】鋁捲原料拆包時幫忙檢查外觀有無損傷？ (RMK00711) . 【入口】搬運時請務必加襯套(內圈 & 外側緣)，請小心輕放 (RMK00711) . 【小心輕放】客戶提供之鋁捲原料投入生產，出、入口鋼捲請小心輕放 (RMK00711) . 【單位長度】因鋁捲為客戶提供，因此單位長度為參考用。單若有超出範圍請回饋 TDCC (RMK00711) . 【★轉換CR 厚度特別注意★】鋁板密度（2.7）約鋼鐵（7.85）的1/3倍，因此張力與PMT CR以 "訂單厚度/3" mm 計算 (RMK00711) . 【品質管制】和桑新產品"印刷天花板"品質管制同印刷室內隔間。(因和桑以一般印刷室內隔間 TEST OK） (RMK00711) . 【堆疊】請勿堆疊 (RMK00711) . 【★邊緣品質特別注意★】之前客戶的鋁板板邊毛邊太大又有鋁殘絲, 導致收捲之後邊緣翹起, APR輥面受傷 (RMK00711) . 【捲取】依2406DLD001/001生產經驗 ，客戶修邊過量把edge drop修沒了。容易烤漆後收捲發生鼓起，因此出口一律以 STAGGER捲取 (RMK00711) . 【加寬套桶】因鋁捲使用 STAGGER 捲取，因此需使用加寬套桶 (RMK00711) . 【★單位長度注意★】TPPAL鋁板代工不管制單位重量長度 m/t，但是膜厚依然依放行標準！ (RMK00716) . 1."1Pass"生產： 線速: 40mpm 印刷輥號: F44-C1300 (RMK00727) . 2.Base 2輥R塗裝，濾心50μ，Thinner No.2B，粘度50±10”，PMT設定為232℃ (RMK00727) . 3.Printer Head 2 印刷褐柚木紋圖案 (NBT87S)。Printer Head 4 塗裝1E6172，PMT設定為232℃ (RMK00727) . 4.1E6172 Clear有含骨材，塗裝黏度：先以原液塗裝視塗裝板面狀況作調整 (RMK00727) . 5.Clear稀釋Thinner為No.2B，濾心125μ (RMK00727) . 6.品檢依SYSCO印刷產品測試項目檢測與記錄，性能數據由客戶自行判定 (RMK00727) . 7. TSD外觀若發現嚴重缺陷請暫留，後續再作處置。 (RMK00727) . 8.請出口CC2主操要加襯套(內圈&外側緣) (RMK00727) | 訂單:2509DLD001/001 TOL 無 <生產備註> 事項 |  | 訂單 2509DLD001/001 修改記錄如下: 20250903 18:50:22 (21003) 退火碼: >> S1, 用途碼: >> CIR027, 背面標示: >> S000, 訂單背面顏色(五碼): >> BY60T, 背面漆膜厚: >> NOM, 背面漆塗漆型式幾塗幾烤: >> 2, 鉻酸鹽: >> Z, 訂單厚度: >> 0.5, 訂單重: >> 4, 重量容許率(下限): >> 10, 重量容許率(上限): >> 10, 訂單寬度: >> 1140, 鍍製方式: >> BC, 鋼捲內徑: >> 508, 鋼捲下限重: >> 1.5, 鋼捲上限重: >> 3, 壓花條件碼: >> -, 表面花紋: >> -, 綠色識別碼: >> -, 印刷輥號: >> F44-C1300, 產品代碼: >> TPPAL, 皮膜碼: >> -, 單位別: >> M, 油品種類: >> Z, 塗油量: >> Z, 包裝代碼: >> D2 , 保護膜碼: >> -, 客戶試片取樣數量: >> 0, 客戶試片取樣型式: >> -, 調質碼: >> -, 套筒碼: >> S , 規格: >> CALC-20, 製造標準: >> SYSCO, 表面處理劑種類: >> -, 表面處理劑塗佈量: >> -, 伸長率測試: >> N, 硬度測試碼: >> N, 抗拉強度測試: >> N, 降伏強度測試: >> N, 厚度變異: >> 0, 訂單正面顏色(五碼): >> NBW86, 正面漆膜厚: >> NOM, 正面漆塗漆型式幾塗幾烤: >> 2, 修邊碼: >> Y, 重量碼: >> AW, 鋼捲捲向: >> I, 鍍層碼: >> -, |  | [訂單訊息通知] 2025/09/05 10:32:20 AM 訂單訊息通知 (陳翰宇 >> 通知 >> Winnie Chang, Emily Hong, XinYi Wu, Edwy Chin, YuLung Kung, B.S. Wan, Y.L. Liu, Julian Liu, Sony Su, YunTung Li) 訂單訊息 : 此為印度進口鋁捲HINDALCO，之前有用過
TPPAL | 2509DLD001/002 | 1. 鋁板代工！向客戶確認烤漆後可否 STAGGER捲取 (OFP00682)-{.不符.} 2. 避免客戶下單用途別與色碼不符 (用途碼:CIR027, 正面色碼:NBW86S 不符)(OFP00029)-{.不符.} |  | 1. PPSUS&PPAL 單位長度(M/T)要自己算完後修改 SOP內容。RD洗衣機外殼用可用 -0.04～0 去算 (OFP00649)-{.不符.} 2. 鋁板代工！向客戶確認烤漆後可否 STAGGER捲取 (OFP00682)-{.不符.} 3. 鋁板代工鋼捲需：1.計算單位長度。2.於訂單追蹤中提醒"本單寬度 XXX請使用加寬套桶" (OFP00714)-{.不符.} | 訂單:2509DLD001/002 CPL 無 <生產備註> 事項 | 訂單:2509DLD001/002 CR1 無 <生產備註> 事項 | 訂單:2509DLD001/002 CR2 無 <生產備註> 事項 | 訂單:2509DLD001/002 CG1 無 <生產備註> 事項 | 訂單:2509DLD001/002 CG2 無 <生產備註> 事項 | 訂單:2509DLD001/002 CC1 <生產備註> 事項如下 . 請勿堆疊 (RMK00638) . 【入口】鋁捲原料拆包時幫忙檢查外觀有無損傷？ (RMK00711) . 【入口】搬運時請務必加襯套(內圈 & 外側緣)，請小心輕放 (RMK00711) . 【小心輕放】客戶提供之鋁捲原料投入生產，出、入口鋼捲請小心輕放 (RMK00711) . 【單位長度】因鋁捲為客戶提供，因此單位長度為參考用。單若有超出範圍請回饋 TDCC (RMK00711) . 【★轉換CR 厚度特別注意★】鋁板密度（2.7）約鋼鐵（7.85）的1/3倍，因此張力與PMT CR以 "訂單厚度/3" mm 計算 (RMK00711) . 【品質管制】和桑新產品"印刷天花板"品質管制同印刷室內隔間。(因和桑以一般印刷室內隔間 TEST OK） (RMK00711) . 【堆疊】請勿堆疊 (RMK00711) . 【★邊緣品質特別注意★】之前客戶的鋁板板邊毛邊太大又有鋁殘絲, 導致收捲之後邊緣翹起, APR輥面受傷 (RMK00711) . 【捲取】依2406DLD001/001生產經驗 ，客戶修邊過量把edge drop修沒了。容易烤漆後收捲發生鼓起，因此出口一律以 STAGGER捲取 (RMK00711) . 【加寬套桶】因鋁捲使用 STAGGER 捲取，因此需使用加寬套桶 (RMK00711) . 【★單位長度注意★】TPPAL鋁板代工不管制單位重量長度 m/t，但是膜厚依然依放行標準！ (RMK00716) . 1."1Pass"生產： 線速: 40mpm 印刷輥號: F44-C1300 (RMK00727) . 2.Base 2輥R塗裝，濾心50μ，Thinner No.2B，粘度50±10”，PMT設定為232℃ (RMK00727) . 3.Printer Head 2 印刷褐柚木紋圖案 (NBT87S)。Printer Head 4 塗裝1E6172，PMT設定為232℃ (RMK00727) . 4.1E6172 Clear有含骨材，塗裝黏度：先以原液塗裝視塗裝板面狀況作調整 (RMK00727) . 5.Clear稀釋Thinner為No.2B，濾心125μ (RMK00727) . 6.品檢依SYSCO印刷產品測試項目檢測與記錄，性能數據由客戶自行判定 (RMK00727) . 7. TSD外觀若發現嚴重缺陷請暫留，後續再作處置。 (RMK00727) . 8.請出口CC2主操要加襯套(內圈&外側緣) (RMK00727) | 訂單:2509DLD001/002 CC2 <生產備註> 事項如下 . 請勿堆疊 (RMK00638) . 【入口】鋁捲原料拆包時幫忙檢查外觀有無損傷？ (RMK00711) . 【入口】搬運時請務必加襯套(內圈 & 外側緣)，請小心輕放 (RMK00711) . 【小心輕放】客戶提供之鋁捲原料投入生產，出、入口鋼捲請小心輕放 (RMK00711) . 【單位長度】因鋁捲為客戶提供，因此單位長度為參考用。單若有超出範圍請回饋 TDCC (RMK00711) . 【★轉換CR 厚度特別注意★】鋁板密度（2.7）約鋼鐵（7.85）的1/3倍，因此張力與PMT CR以 "訂單厚度/3" mm 計算 (RMK00711) . 【品質管制】和桑新產品"印刷天花板"品質管制同印刷室內隔間。(因和桑以一般印刷室內隔間 TEST OK） (RMK00711) . 【堆疊】請勿堆疊 (RMK00711) . 【★邊緣品質特別注意★】之前客戶的鋁板板邊毛邊太大又有鋁殘絲, 導致收捲之後邊緣翹起, APR輥面受傷 (RMK00711) . 【捲取】依2406DLD001/001生產經驗 ，客戶修邊過量把edge drop修沒了。容易烤漆後收捲發生鼓起，因此出口一律以 STAGGER捲取 (RMK00711) . 【加寬套桶】因鋁捲使用 STAGGER 捲取，因此需使用加寬套桶 (RMK00711) . 【★單位長度注意★】TPPAL鋁板代工不管制單位重量長度 m/t，但是膜厚依然依放行標準！ (RMK00716) . 1."1Pass"生產： 線速: 40mpm 印刷輥號: F44-C1300 (RMK00727) . 2.Base 2輥R塗裝，濾心50μ，Thinner No.2B，粘度50±10”，PMT設定為232℃ (RMK00727) . 3.Printer Head 2 印刷褐柚木紋圖案 (NBT87S)。Printer Head 4 塗裝1E6172，PMT設定為232℃ (RMK00727) . 4.1E6172 Clear有含骨材，塗裝黏度：先以原液塗裝視塗裝板面狀況作調整 (RMK00727) . 5.Clear稀釋Thinner為No.2B，濾心125μ (RMK00727) . 6.品檢依SYSCO印刷產品測試項目檢測與記錄，性能數據由客戶自行判定 (RMK00727) . 7. TSD外觀若發現嚴重缺陷請暫留，後續再作處置。 (RMK00727) . 8.請出口CC2主操要加襯套(內圈&外側緣) (RMK00727) | 訂單:2509DLD001/002 RCL 無 <生產備註> 事項 | 訂單:2509DLD001/002 CCPK <生產備註> 事項如下 . 請勿堆疊 (RMK00638) | 訂單:2509DLD001/002 CGQC 無 <品檢備註> 事項 | 訂單:2509DLD001/002 CCQC <品檢備註> 事項如下 . 請勿堆疊 (RMK00638) . 【入口】鋁捲原料拆包時幫忙檢查外觀有無損傷？ (RMK00711) . 【入口】搬運時請務必加襯套(內圈 & 外側緣)，請小心輕放 (RMK00711) . 【小心輕放】客戶提供之鋁捲原料投入生產，出、入口鋼捲請小心輕放 (RMK00711) . 【單位長度】因鋁捲為客戶提供，因此單位長度為參考用。單若有超出範圍請回饋 TDCC (RMK00711) . 【★轉換CR 厚度特別注意★】鋁板密度（2.7）約鋼鐵（7.85）的1/3倍，因此張力與PMT CR以 "訂單厚度/3" mm 計算 (RMK00711) . 【品質管制】和桑新產品"印刷天花板"品質管制同印刷室內隔間。(因和桑以一般印刷室內隔間 TEST OK） (RMK00711) . 【堆疊】請勿堆疊 (RMK00711) . 【★邊緣品質特別注意★】之前客戶的鋁板板邊毛邊太大又有鋁殘絲, 導致收捲之後邊緣翹起, APR輥面受傷 (RMK00711) . 【捲取】依2406DLD001/001生產經驗 ，客戶修邊過量把edge drop修沒了。容易烤漆後收捲發生鼓起，因此出口一律以 STAGGER捲取 (RMK00711) . 【加寬套桶】因鋁捲使用 STAGGER 捲取，因此需使用加寬套桶 (RMK00711) . 【★單位長度注意★】TPPAL鋁板代工不管制單位重量長度 m/t，但是膜厚依然依放行標準！ (RMK00716) . 1."1Pass"生產： 線速: 40mpm 印刷輥號: F44-C1300 (RMK00727) . 2.Base 2輥R塗裝，濾心50μ，Thinner No.2B，粘度50±10”，PMT設定為232℃ (RMK00727) . 3.Printer Head 2 印刷褐柚木紋圖案 (NBT87S)。Printer Head 4 塗裝1E6172，PMT設定為232℃ (RMK00727) . 4.1E6172 Clear有含骨材，塗裝黏度：先以原液塗裝視塗裝板面狀況作調整 (RMK00727) . 5.Clear稀釋Thinner為No.2B，濾心125μ (RMK00727) . 6.品檢依SYSCO印刷產品測試項目檢測與記錄，性能數據由客戶自行判定 (RMK00727) . 7. TSD外觀若發現嚴重缺陷請暫留，後續再作處置。 (RMK00727) . 8.請出口CC2主操要加襯套(內圈&外側緣) (RMK00727) | 訂單:2509DLD001/002 TOL 無 <生產備註> 事項 |  | 訂單 2509DLD001/002 修改記錄如下: 20250903 18:50:29 (21003) 退火碼: >> S1, 用途碼: >> CIR027, 背面標示: >> S000, 訂單背面顏色(五碼): >> BY60T, 背面漆膜厚: >> NOM, 背面漆塗漆型式幾塗幾烤: >> 2, 鉻酸鹽: >> Z, 訂單厚度: >> 0.5, 訂單重: >> 6, 重量容許率(下限): >> 10, 重量容許率(上限): >> 10, 訂單寬度: >> 914, 鍍製方式: >> BC, 鋼捲內徑: >> 508, 鋼捲下限重: >> 1.5, 鋼捲上限重: >> 3, 壓花條件碼: >> -, 表面花紋: >> -, 綠色識別碼: >> -, 印刷輥號: >> F44-C1300, 產品代碼: >> TPPAL, 皮膜碼: >> -, 單位別: >> M, 油品種類: >> Z, 塗油量: >> Z, 包裝代碼: >> D2 , 保護膜碼: >> -, 客戶試片取樣數量: >> 0, 客戶試片取樣型式: >> -, 調質碼: >> -, 套筒碼: >> S , 規格: >> CALC-20, 製造標準: >> SYSCO, 表面處理劑種類: >> -, 表面處理劑塗佈量: >> -, 伸長率測試: >> N, 硬度測試碼: >> N, 抗拉強度測試: >> N, 降伏強度測試: >> N, 厚度變異: >> 0, 訂單正面顏色(五碼): >> NBW86, 正面漆膜厚: >> NOM, 正面漆塗漆型式幾塗幾烤: >> 2, 修邊碼: >> Y, 重量碼: >> AW, 鋼捲捲向: >> I, 鍍層碼: >> -, |  | [訂單訊息通知] 2025/09/05 10:32:21 AM 訂單訊息通知 (陳翰宇 >> 通知 >> Winnie Chang, Emily Hong, XinYi Wu, Edwy Chin, YuLung Kung, B.S. Wan, Y.L. Liu, Julian Liu, Sony Su, YunTung Li) 訂單訊息 : 此為印度進口鋁捲HINDALCO，之前有用過
PPGL | 2509EFD001/001 |  | 1. 製造標準為MS、ASTM或銷新加坡之訂單，若無技術指定優先用料，請優先使用國內料，勿使用ANFEN (OFP00406)-{.不符.} | 1. 製造標準為MS、ASTM或銷新加坡之訂單，若無技術指定優先用料，請優先使用國內料，勿使用ANFEN (OFP00406)-{.不符.} 2. 【提醒】！本單為直立式包裝，嚴禁鍍鋅或烤漆後以STAGGER捲取 (OFP00451)-{.不符.} 3. 此經銷商有簽訂1/2厚度公差保證(無厚度變異),請調整冷軋與鍍鋅厚度公差管制範圍. 保證 ASTM 厚度公差 (OFP00180)-{.不符.} | 訂單:2509EFD001/001 CPL <生產備註> 事項如下 . 除HGI/ HGL 訂單邊緣不噴油. 其餘皆側緣噴油 (RMK00285) | 訂單:2509EFD001/001 CR1 <生產備註> 事項如下 . 此經銷商保證平均厚度在1/2厚度公差內，厚度量測NG時，如單位長度符合範圍，請放行 (RMK00402) . 此客戶保證平均厚度在1/2厚度公差內，厚度量測NG時，如單位長度符合範圍，請放行 (RMK00409) | 訂單:2509EFD001/001 CR2 <生產備註> 事項如下 . 此經銷商保證平均厚度在1/2厚度公差內，厚度量測NG時，如單位長度符合範圍，請放行 (RMK00402) . 此客戶保證平均厚度在1/2厚度公差內，厚度量測NG時，如單位長度符合範圍，請放行 (RMK00409) | 訂單:2509EFD001/001 CG1 <生產備註> 事項如下 . 此經銷商保證平均厚度在1/2厚度公差內，厚度量測NG時，如單位長度符合範圍，請放行 (RMK00402) . 此客戶保證平均厚度在1/2厚度公差內，厚度量測NG時，如單位長度符合範圍，請放行 (RMK00409) . 鍍層 AZ150 (含) 以上 , 鋅花等級 C~E 目標D，避免鋅花晶界明顯後續造成烤漆點狀未塗漆。 (RMK00565) | 訂單:2509EFD001/001 CG2 <生產備註> 事項如下 . 此經銷商保證平均厚度在1/2厚度公差內，厚度量測NG時，如單位長度符合範圍，請放行 (RMK00402) . 此客戶保證平均厚度在1/2厚度公差內，厚度量測NG時，如單位長度符合範圍，請放行 (RMK00409) . 鍍層 AZ150 (含) 以上 , 鋅花等級 C~E 目標D，避免鋅花晶界明顯後續造成烤漆點狀未塗漆。 (RMK00565) | 訂單:2509EFD001/001 CC1 <生產備註> 事項如下 . 此經銷商保證平均厚度在1/2厚度公差內，厚度量測NG時，如單位長度符合範圍，請放行 (RMK00402) . 此客戶保證平均厚度在1/2厚度公差內，厚度量測NG時，如單位長度符合範圍，請放行 (RMK00409) . 【捲取】注意！本單為直立式包裝。禁用STAGGER捲取送包裝！送RCL重處理例外。 (RMK00512) | 訂單:2509EFD001/001 CC2 <生產備註> 事項如下 . 此經銷商保證平均厚度在1/2厚度公差內，厚度量測NG時，如單位長度符合範圍，請放行 (RMK00402) . 此客戶保證平均厚度在1/2厚度公差內，厚度量測NG時，如單位長度符合範圍，請放行 (RMK00409) . 【捲取】注意！本單為直立式包裝。禁用STAGGER捲取送包裝！送RCL重處理例外。 (RMK00512) | 訂單:2509EFD001/001 RCL <生產備註> 事項如下 . 【捲取】注意！本單為直立式包裝。禁用STAGGER捲取送包裝！送RCL重處理例外。 (RMK00512) | 訂單:2509EFD001/001 CCPK 無 <生產備註> 事項 | 訂單:2509EFD001/001 CGQC <品檢備註> 事項如下 . 鍍層 AZ150 (含) 以上 , 鋅花等級 C~E 目標D，避免鋅花晶界明顯後續造成烤漆點狀未塗漆。 (RMK00565) | 訂單:2509EFD001/001 CCQC <品檢備註> 事項如下 . 【捲取】注意！本單為直立式包裝。禁用STAGGER捲取送包裝！送RCL重處理例外。 (RMK00512) | 訂單:2509EFD001/001 TOL 無 <生產備註> 事項 |  | 訂單 2509EFD001/001 修改記錄如下: 20250904 15:17:03 (22021) 退火碼: >> H2, 用途碼: >> COA001, 背面標示: >> C134, 訂單背面顏色(五碼): >> BW736, 背面漆膜厚: >> NOM, 背面漆塗漆型式幾塗幾烤: >> 1, 鉻酸鹽: >> Z, 訂單厚度: >> 0.5, 訂單重: >> 50, 重量容許率(下限): >> 10, 重量容許率(上限): >> 10, 訂單寬度: >> 914, 鍍製方式: >> AC, 鋼捲內徑: >> 508, 鋼捲下限重: >> 3, 鋼捲上限重: >> 5, 壓花條件碼: >> -, 表面花紋: >> R, 綠色識別碼: >> -, 印刷輥號: >> -, 產品代碼: >> PPGL, 皮膜碼: >> -, 單位別: >> M, 油品種類: >> Z, 塗油量: >> Z, 包裝代碼: >> E0 , 保護膜碼: >> -, 客戶試片取樣型式: >> -, 調質碼: >> S, 套筒碼: >> N , 規格: >> A792MSSGR550, 製造標準: >> ASTM, 表面處理劑種類: >> Z, 表面處理劑塗佈量: >> Z, 伸長率測試: >> N, 硬度測試碼: >> N, 抗拉強度測試: >> N, 降伏強度測試: >> N, 訂單正面顏色(五碼): >> 2L690, 正面漆膜厚: >> 25, 正面漆塗漆型式幾塗幾烤: >> 2, 修邊碼: >> Y, 重量碼: >> AW, 鋼捲捲向: >> O, 鍍層碼: >> AZM150, | F:保證1/2 ASTM 厚度公差
PPGL | 2509EFD001/002 |  | 1. 製造標準為MS、ASTM或銷新加坡之訂單，若無技術指定優先用料，請優先使用國內料，勿使用ANFEN (OFP00406)-{.不符.} | 1. 製造標準為MS、ASTM或銷新加坡之訂單，若無技術指定優先用料，請優先使用國內料，勿使用ANFEN (OFP00406)-{.不符.} 2. 【提醒】！本單為直立式包裝，嚴禁鍍鋅或烤漆後以STAGGER捲取 (OFP00451)-{.不符.} 3. 此經銷商有簽訂1/2厚度公差保證(無厚度變異),請調整冷軋與鍍鋅厚度公差管制範圍. 保證 ASTM 厚度公差 (OFP00180)-{.不符.} | 訂單:2509EFD001/002 CPL <生產備註> 事項如下 . 除HGI/ HGL 訂單邊緣不噴油. 其餘皆側緣噴油 (RMK00285) | 訂單:2509EFD001/002 CR1 <生產備註> 事項如下 . ※加工性能：同一般屋頂，外觀品質要求：同一般屋頂※ (RMK00289) . 此經銷商保證平均厚度在1/2厚度公差內，厚度量測NG時，如單位長度符合範圍，請放行 (RMK00402) . 此客戶保證平均厚度在1/2厚度公差內，厚度量測NG時，如單位長度符合範圍，請放行 (RMK00409) | 訂單:2509EFD001/002 CR2 <生產備註> 事項如下 . ※加工性能：同一般屋頂，外觀品質要求：同一般屋頂※ (RMK00289) . 此經銷商保證平均厚度在1/2厚度公差內，厚度量測NG時，如單位長度符合範圍，請放行 (RMK00402) . 此客戶保證平均厚度在1/2厚度公差內，厚度量測NG時，如單位長度符合範圍，請放行 (RMK00409) | 訂單:2509EFD001/002 CG1 <生產備註> 事項如下 . ※加工性能：同一般屋頂，外觀品質要求：同一般屋頂※ (RMK00289) . 此經銷商保證平均厚度在1/2厚度公差內，厚度量測NG時，如單位長度符合範圍，請放行 (RMK00402) . 此客戶保證平均厚度在1/2厚度公差內，厚度量測NG時，如單位長度符合範圍，請放行 (RMK00409) . 鍍層 AZ150 (含) 以上 , 鋅花等級 C~E 目標D，避免鋅花晶界明顯後續造成烤漆點狀未塗漆。 (RMK00565) | 訂單:2509EFD001/002 CG2 <生產備註> 事項如下 . ※加工性能：同一般屋頂，外觀品質要求：同一般屋頂※ (RMK00289) . 此經銷商保證平均厚度在1/2厚度公差內，厚度量測NG時，如單位長度符合範圍，請放行 (RMK00402) . 此客戶保證平均厚度在1/2厚度公差內，厚度量測NG時，如單位長度符合範圍，請放行 (RMK00409) . 鍍層 AZ150 (含) 以上 , 鋅花等級 C~E 目標D，避免鋅花晶界明顯後續造成烤漆點狀未塗漆。 (RMK00565) | 訂單:2509EFD001/002 CC1 <生產備註> 事項如下 . ※加工性能：同一般屋頂，外觀品質要求：同一般屋頂※ (RMK00289) . 因SRI(太陽能反射指數)特殊要求...請管制"面漆膜厚限制≧85%,總膜厚限制≧80%" (RMK00362) . 其餘放行標準參考一般屋頂 (RMK00362) . 此經銷商保證平均厚度在1/2厚度公差內，厚度量測NG時，如單位長度符合範圍，請放行 (RMK00402) . 此客戶保證平均厚度在1/2厚度公差內，厚度量測NG時，如單位長度符合範圍，請放行 (RMK00409) . 【捲取】注意！本單為直立式包裝。禁用STAGGER捲取送包裝！送RCL重處理例外。 (RMK00512) . 【抽氣量】白色系在CC1生產時,FINISH抽氣量請設定250,如生產中發生色差b值異常升高,請股長再加大抽氣量因應 (RMK00560) | 訂單:2509EFD001/002 CC2 <生產備註> 事項如下 . ※加工性能：同一般屋頂，外觀品質要求：同一般屋頂※ (RMK00289) . 因SRI(太陽能反射指數)特殊要求...請管制"面漆膜厚限制≧85%,總膜厚限制≧80%" (RMK00362) . 其餘放行標準參考一般屋頂 (RMK00362) . 此經銷商保證平均厚度在1/2厚度公差內，厚度量測NG時，如單位長度符合範圍，請放行 (RMK00402) . 此客戶保證平均厚度在1/2厚度公差內，厚度量測NG時，如單位長度符合範圍，請放行 (RMK00409) . 【捲取】注意！本單為直立式包裝。禁用STAGGER捲取送包裝！送RCL重處理例外。 (RMK00512) . 【抽氣量】白色系在CC1生產時,FINISH抽氣量請設定250,如生產中發生色差b值異常升高,請股長再加大抽氣量因應 (RMK00560) | 訂單:2509EFD001/002 RCL <生產備註> 事項如下 . 【捲取】注意！本單為直立式包裝。禁用STAGGER捲取送包裝！送RCL重處理例外。 (RMK00512) | 訂單:2509EFD001/002 CCPK 無 <生產備註> 事項 | 訂單:2509EFD001/002 CGQC <品檢備註> 事項如下 . 鍍層 AZ150 (含) 以上 , 鋅花等級 C~E 目標D，避免鋅花晶界明顯後續造成烤漆點狀未塗漆。 (RMK00565) | 訂單:2509EFD001/002 CCQC <品檢備註> 事項如下 . 因SRI(太陽能反射指數)特殊要求...請管制"面漆膜厚限制≧85%,總膜厚限制≧80%" (RMK00362) . 其餘放行標準參考一般屋頂 (RMK00362) . 【捲取】注意！本單為直立式包裝。禁用STAGGER捲取送包裝！送RCL重處理例外。 (RMK00512) | 訂單:2509EFD001/002 TOL 無 <生產備註> 事項 |  | 訂單 2509EFD001/002 修改記錄如下: 20250904 15:19:09 (22021) 退火碼: >> H2, 用途碼: >> COA036, 背面標示: >> C134, 訂單背面顏色(五碼): >> BW736, 背面漆膜厚: >> NOM, 背面漆塗漆型式幾塗幾烤: >> 1, 鉻酸鹽: >> Z, 訂單厚度: >> 0.5, 訂單重: >> 50, 重量容許率(下限): >> 10, 重量容許率(上限): >> 10, 訂單寬度: >> 914, 鍍製方式: >> AC, 鋼捲內徑: >> 508, 鋼捲下限重: >> 3, 鋼捲上限重: >> 5, 壓花條件碼: >> -, 表面花紋: >> R, 綠色識別碼: >> -, 印刷輥號: >> -, 產品代碼: >> PPGL, 皮膜碼: >> -, 單位別: >> M, 油品種類: >> Z, 塗油量: >> Z, 包裝代碼: >> E0 , 保護膜碼: >> -, 客戶試片取樣型式: >> -, 調質碼: >> S, 套筒碼: >> N , 規格: >> A792MSSGR550, 製造標準: >> ASTM, 表面處理劑種類: >> Z, 表面處理劑塗佈量: >> Z, 伸長率測試: >> N, 硬度測試碼: >> N, 抗拉強度測試: >> N, 降伏強度測試: >> N, 厚度變異: >> 0, 訂單正面顏色(五碼): >> 6W15P, 正面漆膜厚: >> 25, 正面漆塗漆型式幾塗幾烤: >> 2, 修邊碼: >> Y, 重量碼: >> AW, 鋼捲捲向: >> O, 鍍層碼: >> AZM150, | F:保證1/2 ASTM 厚度公差
PPGL | 2509EFD001/003 | 1. 因鋼套桶因縫接處容易對鋼捲產生轉印，所以請確認客戶是否知悉轉印風險 (OFP00256)-{.不符.} | 1. 製造標準為MS、ASTM或銷新加坡之訂單，若無技術指定優先用料，請優先使用國內料，勿使用ANFEN (OFP00406)-{.不符.} | 1. 因鋼套桶因縫接處容易對鋼捲產生轉印，所以請確認客戶是否知悉轉印風險 (OFP00256)-{.不符.} 2. 製造標準為MS、ASTM或銷新加坡之訂單，若無技術指定優先用料，請優先使用國內料，勿使用ANFEN (OFP00406)-{.不符.} 3. 【提醒】！本單為直立式包裝，嚴禁鍍鋅或烤漆後以STAGGER捲取 (OFP00451)-{.不符.} 4. 網紋漆會簽RD (OFP00734)-{.不符.} 5. 用途別對應選配碼不符 (用途碼:COA001, 選配碼:- 不符)(OFP00030)-{.不符.} 6. 此經銷商有簽訂1/2厚度公差保證(無厚度變異),請調整冷軋與鍍鋅厚度公差管制範圍. 保證 ASTM 厚度公差 (OFP00180)-{.不符.} | 訂單:2509EFD001/003 CPL <生產備註> 事項如下 . 除HGI/ HGL 訂單邊緣不噴油. 其餘皆側緣噴油 (RMK00285) | 訂單:2509EFD001/003 CR1 <生產備註> 事項如下 . 此經銷商保證平均厚度在1/2厚度公差內，厚度量測NG時，如單位長度符合範圍，請放行 (RMK00402) . 此客戶保證平均厚度在1/2厚度公差內，厚度量測NG時，如單位長度符合範圍，請放行 (RMK00409) | 訂單:2509EFD001/003 CR2 <生產備註> 事項如下 . 此經銷商保證平均厚度在1/2厚度公差內，厚度量測NG時，如單位長度符合範圍，請放行 (RMK00402) . 此客戶保證平均厚度在1/2厚度公差內，厚度量測NG時，如單位長度符合範圍，請放行 (RMK00409) | 訂單:2509EFD001/003 CG1 <生產備註> 事項如下 . 同一般烤漆戶外壁板管制。 (RMK-E_CHIN) . 此經銷商保證平均厚度在1/2厚度公差內，厚度量測NG時，如單位長度符合範圍，請放行 (RMK00402) . 此客戶保證平均厚度在1/2厚度公差內，厚度量測NG時，如單位長度符合範圍，請放行 (RMK00409) . 鍍層 AZ150 (含) 以上 , 鋅花等級 C~E 目標D，避免鋅花晶界明顯後續造成烤漆點狀未塗漆。 (RMK00565) | 訂單:2509EFD001/003 CG2 <生產備註> 事項如下 . 同一般烤漆戶外壁板管制。 (RMK-E_CHIN) . 此經銷商保證平均厚度在1/2厚度公差內，厚度量測NG時，如單位長度符合範圍，請放行 (RMK00402) . 此客戶保證平均厚度在1/2厚度公差內，厚度量測NG時，如單位長度符合範圍，請放行 (RMK00409) . 鍍層 AZ150 (含) 以上 , 鋅花等級 C~E 目標D，避免鋅花晶界明顯後續造成烤漆點狀未塗漆。 (RMK00565) | 訂單:2509EFD001/003 CC1 <生產備註> 事項如下 . 【分切限重】網紋漆的單捲限重 <3.5噸, 以及客戶下限限重2.5噸, 故管制儘量滿足限重2.5-3.5噸 (RMK-E_CHIN) . 12. 請貼“禁止疊放”標籤。 (RMK-E_CHIN) . 11. 成品產出之後需放在枕木上並儘快包裝避免變形，未包裝前禁止疊放。 (RMK-E_CHIN) . 10. 出口品檢項目依R&D放行標準之"網紋烤漆鋼板"、板形管制依COA001屋頂用途。 (RMK-E_CHIN) . 9. 品檢若有鋼捲送RCL處理時，請務必通知RCL出口收捲張力設定最大、出口鋼捲需打1條縱向鋼帶(避免外圈鬆脫)。 (RMK-E_CHIN) . 8. 為防止鋼捲收捲後變形，出口收捲單位張力設定：≧4.9kg/mm2、Taper Ratio：0%，鋼捲限重＜3.5噸，出口鋼捲需打1條縱鋼帶(避免外圈鬆脫)。 (RMK-E_CHIN) . 7.2.請參閱R&D發行之“網紋漆(各色)膜厚與塗佈量管制基準表v2.1版 (RMK-E_CHIN) . 7.1. 目標管制正面漆塗佈量(25μm)330mg/dm2：100 - 110%、總塗佈量(7μm+25μm：465mg/dm2)≧95%可放行”。 (RMK-E_CHIN) . 6. 塗佈量以色差計32μ(7+25μm)為基準，排程MASS為塗料請購用不用理會。 (RMK-E_CHIN) . 5. 面漆塗佈量高低會影響網紋開花大小，生產時需比對批差異板紋路不要差異太大。 (RMK-E_CHIN) . 4. 面漆風速設定：24、24、28、28，板溫設定232±10℃ (目標232-241℃)。 (RMK-E_CHIN) . 3.2.溶劑稀釋率不可超過10%(會影響紋路開花)，面漆若有油點缺陷需外添加流平劑P 0.1-0.2% (R&D當天提供)。 (RMK-E_CHIN) . 3.1. 面漆測試前30分鐘再進行攪拌與調黏，Thinner 使用No.2B，黏度先以70-75"做測試， (RMK-E_CHIN) . 2. 面漆使用鐵網過濾，塗料勿攪拌過快。 (RMK-E_CHIN) . 1. 線速度設定50mpm。 (RMK-E_CHIN) . 2015年發生過訴賠。請出口使用鋼套桶前請檢查焊接處，以免捲取後產生折痕 (RMK00381) . 此經銷商保證平均厚度在1/2厚度公差內，厚度量測NG時，如單位長度符合範圍，請放行 (RMK00402) . 此客戶保證平均厚度在1/2厚度公差內，厚度量測NG時，如單位長度符合範圍，請放行 (RMK00409) . 【捲取】注意！本單為直立式包裝。禁用STAGGER捲取送包裝！送RCL重處理例外。 (RMK00512) | 訂單:2509EFD001/003 CC2 <生產備註> 事項如下 . 【分切限重】網紋漆的單捲限重 <3.5噸, 以及客戶下限限重2.5噸, 故管制儘量滿足限重2.5-3.5噸 (RMK-E_CHIN) . 12. 請貼“禁止疊放”標籤。 (RMK-E_CHIN) . 11. 成品產出之後需放在枕木上並儘快包裝避免變形，未包裝前禁止疊放。 (RMK-E_CHIN) . 10. 出口品檢項目依R&D放行標準之"網紋烤漆鋼板"、板形管制依COA001屋頂用途。 (RMK-E_CHIN) . 9. 品檢若有鋼捲送RCL處理時，請務必通知RCL出口收捲張力設定最大、出口鋼捲需打1條縱向鋼帶(避免外圈鬆脫)。 (RMK-E_CHIN) . 8. 為防止鋼捲收捲後變形，出口收捲單位張力設定：≧4.9kg/mm2、Taper Ratio：0%，鋼捲限重＜3.5噸，出口鋼捲需打1條縱鋼帶(避免外圈鬆脫)。 (RMK-E_CHIN) . 7.2.請參閱R&D發行之“網紋漆(各色)膜厚與塗佈量管制基準表v2.1版 (RMK-E_CHIN) . 7.1. 目標管制正面漆塗佈量(25μm)330mg/dm2：100 - 110%、總塗佈量(7μm+25μm：465mg/dm2)≧95%可放行”。 (RMK-E_CHIN) . 6. 塗佈量以色差計32μ(7+25μm)為基準，排程MASS為塗料請購用不用理會。 (RMK-E_CHIN) . 5. 面漆塗佈量高低會影響網紋開花大小，生產時需比對批差異板紋路不要差異太大。 (RMK-E_CHIN) . 4. 面漆風速設定：24、24、28、28，板溫設定232±10℃ (目標232-241℃)。 (RMK-E_CHIN) . 3.2.溶劑稀釋率不可超過10%(會影響紋路開花)，面漆若有油點缺陷需外添加流平劑P 0.1-0.2% (R&D當天提供)。 (RMK-E_CHIN) . 3.1. 面漆測試前30分鐘再進行攪拌與調黏，Thinner 使用No.2B，黏度先以70-75"做測試， (RMK-E_CHIN) . 2. 面漆使用鐵網過濾，塗料勿攪拌過快。 (RMK-E_CHIN) . 1. 線速度設定50mpm。 (RMK-E_CHIN) . 2015年發生過訴賠。請出口使用鋼套桶前請檢查焊接處，以免捲取後產生折痕 (RMK00381) . 此經銷商保證平均厚度在1/2厚度公差內，厚度量測NG時，如單位長度符合範圍，請放行 (RMK00402) . 此客戶保證平均厚度在1/2厚度公差內，厚度量測NG時，如單位長度符合範圍，請放行 (RMK00409) . 【捲取】注意！本單為直立式包裝。禁用STAGGER捲取送包裝！送RCL重處理例外。 (RMK00512) | 訂單:2509EFD001/003 RCL <生產備註> 事項如下 . 【捲取】注意！本單為直立式包裝。禁用STAGGER捲取送包裝！送RCL重處理例外。 (RMK00512) | 訂單:2509EFD001/003 CCPK 無 <生產備註> 事項 | 訂單:2509EFD001/003 CGQC <品檢備註> 事項如下 . 鍍層 AZ150 (含) 以上 , 鋅花等級 C~E 目標D，避免鋅花晶界明顯後續造成烤漆點狀未塗漆。 (RMK00565) | 訂單:2509EFD001/003 CCQC <品檢備註> 事項如下 . 【捲取】注意！本單為直立式包裝。禁用STAGGER捲取送包裝！送RCL重處理例外。 (RMK00512) | 訂單:2509EFD001/003 TOL 無 <生產備註> 事項 | 同一般烤漆戶外壁板管制。^^/CG1/CG2/ <<.E_CHIN 2025/09/10 14:24.>> 1. 線速度設定50mpm。^^/CC1/CC2/ <<.E_CHIN 2025/09/10 14:25.>> 2. 面漆使用鐵網過濾，塗料勿攪拌過快。^^/CC1/CC2/ <<.E_CHIN 2025/09/10 14:26.>> 3.1. 面漆測試前30分鐘再進行攪拌與調黏，Thinner 使用No.2B，黏度先以70-75"做測試，^^/CC1/CC2/ <<.E_CHIN 2025/09/10 14:26.>> 3.2.溶劑稀釋率不可超過10%(會影響紋路開花)，面漆若有油點缺陷需外添加流平劑P 0.1-0.2% (R&D當天提供)。^^/CC1/CC2/ <<.E_CHIN 2025/09/10 14:27.>> 4. 面漆風速設定：24、24、28、28，板溫設定232±10℃ (目標232-241℃)。^^/CC1/CC2/ <<.E_CHIN 2025/09/10 14:35.>> 5. 面漆塗佈量高低會影響網紋開花大小，生產時需比對批差異板紋路不要差異太大。^^/CC1/CC2/ <<.E_CHIN 2025/09/10 14:35.>> 6. 塗佈量以色差計32μ(7+25μm)為基準，排程MASS為塗料請購用不用理會。^^/CC1/CC2/ <<.E_CHIN 2025/09/10 14:35.>> 7.1. 目標管制正面漆塗佈量(25μm)330mg/dm2：100 - 110%、總塗佈量(7μm+25μm：465mg/dm2)≧95%可放行”。^^/CC1/CC2/ <<.E_CHIN 2025/09/10 14:36.>> 7.2.請參閱R&D發行之“網紋漆(各色)膜厚與塗佈量管制基準表v2.1版^^/CC1/CC2/ <<.E_CHIN 2025/09/10 14:37.>> 8. 為防止鋼捲收捲後變形，出口收捲單位張力設定：≧4.9kg/mm2、Taper Ratio：0%，鋼捲限重＜3.5噸，出口鋼捲需打1條縱鋼帶(避免外圈鬆脫)。^^/CC1/CC2/ <<.E_CHIN 2025/09/10 14:38.>> 9. 品檢若有鋼捲送RCL處理時，請務必通知RCL出口收捲張力設定最大、出口鋼捲需打1條縱向鋼帶(避免外圈鬆脫)。^^/CC1/CC2/ <<.E_CHIN 2025/09/10 14:38.>> 10. 出口品檢項目依R&D放行標準之"網紋烤漆鋼板"、板形管制依COA001屋頂用途。^^/CC1/CC2/ <<.E_CHIN 2025/09/10 14:39.>> 11. 成品產出之後需放在枕木上並儘快包裝避免變形，未包裝前禁止疊放。^^/CC1/CC2/ <<.E_CHIN 2025/09/10 14:39.>> 12. 請貼“禁止疊放”標籤。^^/CC1/CC2/MKT/ <<.E_CHIN 2025/09/10 14:40.>> 【分切限重】網紋漆的單捲限重 <3.5噸, 以及客戶下限限重2.5噸, 故管制儘量滿足限重2.5-3.5噸^^/CC1/CC2/ <<.E_CHIN 2025/09/10 14:40.>> | 訂單 2509EFD001/003 修改記錄如下: 20250904 15:20:35 (22021) 退火碼: >> H2, 用途碼: >> COA001, 背面標示: >> C134, 訂單背面顏色(五碼): >> BW73Y, 背面漆膜厚: >> 12.5, 背面漆塗漆型式幾塗幾烤: >> 2, 鉻酸鹽: >> Z, 訂單厚度: >> 0.5, 訂單重: >> 20, 重量容許率(下限): >> 10, 重量容許率(上限): >> 10, 訂單寬度: >> 914, 鍍製方式: >> AC, 鋼捲內徑: >> 508, 鋼捲下限重: >> 3, 鋼捲上限重: >> 5, 壓花條件碼: >> -, 表面花紋: >> R, 綠色識別碼: >> -, 印刷輥號: >> -, 產品代碼: >> PPGL, 皮膜碼: >> -, 單位別: >> M, 油品種類: >> Z, 塗油量: >> Z, 包裝代碼: >> E0 , 保護膜碼: >> -, 客戶試片取樣型式: >> -, 調質碼: >> S, 套筒碼: >> S , 規格: >> A792MSSGR550, 製造標準: >> ASTM, 表面處理劑種類: >> Z, 表面處理劑塗佈量: >> Z, 伸長率測試: >> N, 硬度測試碼: >> N, 抗拉強度測試: >> N, 降伏強度測試: >> N, 厚度變異: >> 0, 訂單正面顏色(五碼): >> RYS86, 正面漆膜厚: >> 30, 正面漆塗漆型式幾塗幾烤: >> 2, 修邊碼: >> Y, 重量碼: >> AW, 鋼捲捲向: >> O, 鍍層碼: >> AZM150, 20250904 15:21:08 (22021) 伸長率測試: N >> Y, 硬度測試碼: N >> Y, 抗拉強度測試: N >> Y, 降伏強度測試: N >> Y, 20250909 16:04:36 (22021) 鋼捲下限重: 3 >> 2.5, | F:保證1/2 ASTM 厚度公差
PPGL | 2509EFD002/001 | 1. 容易發生鼓起訂單, 請詢問客戶是否可允許 STAGGER捲取 (OFP00606)-{.不符.} 2. 【PPGL高鍍層塗料管制】提醒！鍍層AZ200以上限用PVDF。否則需簽保固書 (OFP00744)-{.不符.} 3. 【PPGL高鍍層塗料管制】禾寶針對AZ200 非PVDF簽保固書保固書（413-2025-G01 , 413-2024-G02）。 (OFP00745)-{.不符.} |  | 1. 【提醒】！本單為直立式包裝，嚴禁鍍鋅或烤漆後以STAGGER捲取 (OFP00451)-{.不符.} 2. 容易發生鼓起訂單, 請詢問客戶是否可允許 STAGGER捲取 (OFP00606)-{.不符.} 3. 【PPGL高鍍層塗料管制】提醒！鍍層AZ200以上限用PVDF。否則需簽保固書 (OFP00744)-{.不符.} 4. 【PPGL高鍍層塗料管制】禾寶針對AZ200 非PVDF簽保固書保固書（413-2025-G01 , 413-2024-G02）。 (OFP00745)-{.不符.} 5. 此經銷商有簽訂1/2厚度公差保證(無厚度變異),請調整冷軋與鍍鋅厚度公差管制範圍. 保證 SYSCO 厚度公差 (OFP00180)-{.不符.} | 訂單:2509EFD002/001 CPL <生產備註> 事項如下 . 除HGI/ HGL 訂單邊緣不噴油. 其餘皆側緣噴油 (RMK00285) | 訂單:2509EFD002/001 CR1 <生產備註> 事項如下 . 此經銷商保證平均厚度在1/2厚度公差內，厚度量測NG時，如單位長度符合範圍，請放行 (RMK00402) . 此客戶保證平均厚度在1/2厚度公差內，厚度量測NG時，如單位長度符合範圍，請放行 (RMK00409) | 訂單:2509EFD002/001 CR2 <生產備註> 事項如下 . 此經銷商保證平均厚度在1/2厚度公差內，厚度量測NG時，如單位長度符合範圍，請放行 (RMK00402) . 此客戶保證平均厚度在1/2厚度公差內，厚度量測NG時，如單位長度符合範圍，請放行 (RMK00409) | 訂單:2509EFD002/001 CG1 <生產備註> 事項如下 . 【PPGL高鍍層塗料管制】禾寶針對AZ200 非PVDF簽保固書保固書（413-2025-G01 , 413-2024-G02） (RMK-E_CHIN) . 此經銷商保證平均厚度在1/2厚度公差內，厚度量測NG時，如單位長度符合範圍，請放行 (RMK00402) . 此客戶保證平均厚度在1/2厚度公差內，厚度量測NG時，如單位長度符合範圍，請放行 (RMK00409) . 因成形性需求故鍍層量有上限管制，排程變換前後一顆分切請U3暫留，待產線確認鍍層量後再行處置。 (RMK00532) . 鍍層 AZ150 (含) 以上 , 鋅花等級 C~E 目標D，避免鋅花晶界明顯後續造成烤漆點狀未塗漆。 (RMK00565) | 訂單:2509EFD002/001 CG2 <生產備註> 事項如下 . 【PPGL高鍍層塗料管制】禾寶針對AZ200 非PVDF簽保固書保固書（413-2025-G01 , 413-2024-G02） (RMK-E_CHIN) . 此經銷商保證平均厚度在1/2厚度公差內，厚度量測NG時，如單位長度符合範圍，請放行 (RMK00402) . 此客戶保證平均厚度在1/2厚度公差內，厚度量測NG時，如單位長度符合範圍，請放行 (RMK00409) . 因成形性需求故鍍層量有上限管制，排程變換前後一顆分切請U3暫留，待產線確認鍍層量後再行處置。 (RMK00532) . CG2:鍍層 AZ200 (含) 以上 , 鋅花等級 C~E 目標D，SKP R/F 目標270噸 (RMK00538) . CG2:SKP R/F 有異常狀況時最低可降至 230 噸 ,避免鋅花晶界明顯後續造成烤漆點狀未塗漆。 (RMK00538) . 鍍層 AZ150 (含) 以上 , 鋅花等級 C~E 目標D，避免鋅花晶界明顯後續造成烤漆點狀未塗漆。 (RMK00565) | 訂單:2509EFD002/001 CC1 <生產備註> 事項如下 . 【PPGL高鍍層塗料管制】禾寶針對AZ200 非PVDF簽保固書保固書（413-2025-G01 , 413-2024-G02） (RMK-E_CHIN) . 請品檢務必遵守 30CM*全寬*留1塊給LAB及1塊給塗料商，若背面非"B"字頭則各留2片 (RMK00105) . 品檢人員於LAB試片上註記測試物性耐久及曝曬 (RMK00105) . 此經銷商保證平均厚度在1/2厚度公差內，厚度量測NG時，如單位長度符合範圍，請放行 (RMK00402) . 此客戶保證平均厚度在1/2厚度公差內，厚度量測NG時，如單位長度符合範圍，請放行 (RMK00409) . 【速限】2019/08/30 晨會決議 高鍍層（≧AZ200）生產限速≦50 mpm (RMK00508) . 【捲取】注意！本單為直立式包裝。禁用STAGGER捲取送包裝！送RCL重處理例外。 (RMK00512) | 訂單:2509EFD002/001 CC2 <生產備註> 事項如下 . 【PPGL高鍍層塗料管制】禾寶針對AZ200 非PVDF簽保固書保固書（413-2025-G01 , 413-2024-G02） (RMK-E_CHIN) . 請品檢務必遵守 30CM*全寬*留1塊給LAB及1塊給塗料商，若背面非"B"字頭則各留2片 (RMK00105) . 品檢人員於LAB試片上註記測試物性耐久及曝曬 (RMK00105) . 此經銷商保證平均厚度在1/2厚度公差內，厚度量測NG時，如單位長度符合範圍，請放行 (RMK00402) . 此客戶保證平均厚度在1/2厚度公差內，厚度量測NG時，如單位長度符合範圍，請放行 (RMK00409) . 【速限】2019/08/30 晨會決議 高鍍層（≧AZ200）生產限速≦50 mpm (RMK00508) . 【捲取】注意！本單為直立式包裝。禁用STAGGER捲取送包裝！送RCL重處理例外。 (RMK00512) | 訂單:2509EFD002/001 RCL <生產備註> 事項如下 . 【捲取】注意！本單為直立式包裝。禁用STAGGER捲取送包裝！送RCL重處理例外。 (RMK00512) | 訂單:2509EFD002/001 CCPK 無 <生產備註> 事項 | 訂單:2509EFD002/001 CGQC <品檢備註> 事項如下 . 【PPGL高鍍層塗料管制】禾寶針對AZ200 非PVDF簽保固書保固書（413-2025-G01 , 413-2024-G02） (RMK-E_CHIN) . CG2:鍍層 AZ200 (含) 以上 , 鋅花等級 C~E 目標D，SKP R/F 目標270噸 (RMK00538) . CG2:SKP R/F 有異常狀況時最低可降至 230 噸 ,避免鋅花晶界明顯後續造成烤漆點狀未塗漆。 (RMK00538) . 鍍層 AZ150 (含) 以上 , 鋅花等級 C~E 目標D，避免鋅花晶界明顯後續造成烤漆點狀未塗漆。 (RMK00565) | 訂單:2509EFD002/001 CCQC <品檢備註> 事項如下 . 【PPGL高鍍層塗料管制】禾寶針對AZ200 非PVDF簽保固書保固書（413-2025-G01 , 413-2024-G02） (RMK-E_CHIN) . 請品檢務必遵守 30CM*全寬*留1塊給LAB及1塊給塗料商，若背面非"B"字頭則各留2片 (RMK00105) . 【速限】2019/08/30 晨會決議 高鍍層（≧AZ200）生產限速≦50 mpm (RMK00508) . 【捲取】注意！本單為直立式包裝。禁用STAGGER捲取送包裝！送RCL重處理例外。 (RMK00512) | 訂單:2509EFD002/001 TOL 無 <生產備註> 事項 | 【PPGL高鍍層塗料管制】禾寶針對AZ200 非PVDF簽保固書保固書（413-2025-G01 , 413-2024-G02）^^/CG1/CG2/CC1/CC2/CGQC/CCQC/ <<.E_CHIN 2025/09/10 10:39.>> | 訂單 2509EFD002/001 修改記錄如下: 20250908 09:15:47 (22021) 退火碼: >> H2, 用途碼: >> COG001, 背面標示: >> C071, 訂單背面顏色(五碼): >> BW73Y, 背面漆膜厚: >> 12.5, 背面漆塗漆型式幾塗幾烤: >> 2, 鉻酸鹽: >> Z, 訂單厚度: >> 0.5, 訂單重: >> 60, 重量容許率(下限): >> 10, 重量容許率(上限): >> 10, 訂單寬度: >> 1250, 鍍製方式: >> AC, 鋼捲內徑: >> 508, 鋼捲下限重: >> 3, 鋼捲上限重: >> 5, 壓花條件碼: >> -, 表面花紋: >> R, 綠色識別碼: >> -, 印刷輥號: >> -, 產品代碼: >> PPGL, 皮膜碼: >> -, 單位別: >> M, 油品種類: >> Z, 塗油量: >> Z, 包裝代碼: >> E0 , 保護膜碼: >> -, 客戶試片取樣型式: >> -, 調質碼: >> S, 套筒碼: >> N , 規格: >> CGL570-20, 製造標準: >> SYSCO, 表面處理劑種類: >> Z, 表面處理劑塗佈量: >> Z, 伸長率測試: >> N, 硬度測試碼: >> N, 抗拉強度測試: >> N, 降伏強度測試: >> N, 厚度變異: >> 0, 訂單正面顏色(五碼): >> SR62Z, 正面漆膜厚: >> 25, 正面漆塗漆型式幾塗幾烤: >> 2, 修邊碼: >> Y, 重量碼: >> AW, 鋼捲捲向: >> O, 鍍層碼: >> AZ200, | F:保證1/2 ASTM 厚度公差
PPGL | 2509EFD003/001 |  | 1. 製造標準為MS、ASTM或銷新加坡之訂單，若無技術指定優先用料，請優先使用國內料，勿使用ANFEN (OFP00406)-{.不符.} | 1. 訂單若有厚度變異，冷軋厚度公差比照烤漆計算公式 , 但最小為 1/2 公差做設定 (OFP00254)-{.不符.} 2. "偏薄要求訂單" 鍍後厚度減 鍍後厚度下限需大於 0.02 MM,以免發生厚度不足狀況 (OFP00369)-{.不符.} 3. 製造標準為MS、ASTM或銷新加坡之訂單，若無技術指定優先用料，請優先使用國內料，勿使用ANFEN (OFP00406)-{.不符.} | 訂單:2509EFD003/001 CPL <生產備註> 事項如下 . 除HGI/ HGL 訂單邊緣不噴油. 其餘皆側緣噴油 (RMK00285) | 訂單:2509EFD003/001 CR1 <生產備註> 事項如下 . 完軋寬度超出管制值上限≦2mm時,冷軋繼續生產並填寫品質異常通報單給鍍鋅線,以便調整張力與板溫 (RMK00278) | 訂單:2509EFD003/001 CR2 <生產備註> 事項如下 . 完軋寬度超出管制值上限≦2mm時,冷軋繼續生產並填寫品質異常通報單給鍍鋅線,以便調整張力與板溫 (RMK00278) | 訂單:2509EFD003/001 CG1 無 <生產備註> 事項 | 訂單:2509EFD003/001 CG2 無 <生產備註> 事項 | 訂單:2509EFD003/001 CC1 <生產備註> 事項如下 . 【水痕】因YCP 近似深黑色水痕可能嚴重，因此指定CC1生產注意W/Q 使用純水與水量控制 (RMK-E_CHIN) . 因千里達烤漆產品曾經耐候性不佳被客訴，所以生產時請務必確認PMT (RMK00404) | 訂單:2509EFD003/001 CC2 <生產備註> 事項如下 . 【水痕】因YCP 近似深黑色水痕可能嚴重，因此指定CC1生產注意W/Q 使用純水與水量控制 (RMK-E_CHIN) . 因千里達烤漆產品曾經耐候性不佳被客訴，所以生產時請務必確認PMT (RMK00404) | 訂單:2509EFD003/001 RCL 無 <生產備註> 事項 | 訂單:2509EFD003/001 CCPK 無 <生產備註> 事項 | 訂單:2509EFD003/001 CGQC 無 <品檢備註> 事項 | 訂單:2509EFD003/001 CCQC <品檢備註> 事項如下 . 【水痕】因YCP 近似深黑色水痕可能嚴重，因此指定CC1生產注意W/Q 使用純水與水量控制 (RMK-E_CHIN) | 訂單:2509EFD003/001 TOL 無 <生產備註> 事項 | 【水痕】因YCP 近似深黑色水痕可能嚴重，因此指定CC1生產注意W/Q 使用純水與水量控制^^/CC1/CC2/CCQC/^^ <<.E_CHIN 2025/09/08 15:30.>> | 訂單 2509EFD003/001 修改記錄如下: 20250904 15:10:44 (22021) 退火碼: >> S1, 用途碼: >> COA001, 背面標示: >> C160, 訂單背面顏色(五碼): >> BW736, 背面漆膜厚: >> NOM, 背面漆塗漆型式幾塗幾烤: >> 1, 鉻酸鹽: >> Z, 訂單厚度: >> 0.5, 訂單重: >> 50, 重量容許率(下限): >> 10, 重量容許率(上限): >> 10, 訂單寬度: >> 1220, 鍍製方式: >> BC, 鋼捲內徑: >> 508, 鋼捲下限重: >> 3, 鋼捲上限重: >> 5, 壓花條件碼: >> -, 表面花紋: >> R, 綠色識別碼: >> -, 印刷輥號: >> -, 產品代碼: >> PPGL, 皮膜碼: >> -, 單位別: >> M, 油品種類: >> Z, 塗油量: >> Z, 包裝代碼: >> P7 , 保護膜碼: >> -, 客戶試片取樣型式: >> -, 調質碼: >> S, 套筒碼: >> N , 規格: >> A792MSSGR275, 製造標準: >> ASTM, 表面處理劑種類: >> Z, 表面處理劑塗佈量: >> Z, 伸長率測試: >> N, 硬度測試碼: >> N, 抗拉強度測試: >> N, 降伏強度測試: >> N, 厚度變異: >> -3, 訂單正面顏色(五碼): >> SY866, 正面漆膜厚: >> 25, 正面漆塗漆型式幾塗幾烤: >> 2, 修邊碼: >> Y, 重量碼: >> AW, 鋼捲捲向: >> O, 鍍層碼: >> AZM150, | *:
PPGL | 2509EFD003/002 |  | 1. 製造標準為MS、ASTM或銷新加坡之訂單，若無技術指定優先用料，請優先使用國內料，勿使用ANFEN (OFP00406)-{.不符.} | 1. 訂單若有厚度變異，冷軋厚度公差比照烤漆計算公式 , 但最小為 1/2 公差做設定 (OFP00254)-{.不符.} 2. "偏薄要求訂單" 鍍後厚度減 鍍後厚度下限需大於 0.02 MM,以免發生厚度不足狀況 (OFP00369)-{.不符.} 3. 製造標準為MS、ASTM或銷新加坡之訂單，若無技術指定優先用料，請優先使用國內料，勿使用ANFEN (OFP00406)-{.不符.} | 訂單:2509EFD003/002 CPL <生產備註> 事項如下 . 除HGI/ HGL 訂單邊緣不噴油. 其餘皆側緣噴油 (RMK00285) | 訂單:2509EFD003/002 CR1 <生產備註> 事項如下 . 完軋寬度超出管制值上限≦2mm時,冷軋繼續生產並填寫品質異常通報單給鍍鋅線,以便調整張力與板溫 (RMK00278) | 訂單:2509EFD003/002 CR2 <生產備註> 事項如下 . 完軋寬度超出管制值上限≦2mm時,冷軋繼續生產並填寫品質異常通報單給鍍鋅線,以便調整張力與板溫 (RMK00278) | 訂單:2509EFD003/002 CG1 無 <生產備註> 事項 | 訂單:2509EFD003/002 CG2 無 <生產備註> 事項 | 訂單:2509EFD003/002 CC1 <生產備註> 事項如下 . 因千里達烤漆產品曾經耐候性不佳被客訴，所以生產時請務必確認PMT (RMK00404) | 訂單:2509EFD003/002 CC2 <生產備註> 事項如下 . 因千里達烤漆產品曾經耐候性不佳被客訴，所以生產時請務必確認PMT (RMK00404) | 訂單:2509EFD003/002 RCL 無 <生產備註> 事項 | 訂單:2509EFD003/002 CCPK 無 <生產備註> 事項 | 訂單:2509EFD003/002 CGQC 無 <品檢備註> 事項 | 訂單:2509EFD003/002 CCQC 無 <品檢備註> 事項 | 訂單:2509EFD003/002 TOL 無 <生產備註> 事項 |  | 訂單 2509EFD003/002 修改記錄如下: 20250904 15:11:06 (22021) 退火碼: >> S1, 用途碼: >> COA001, 背面標示: >> C160, 訂單背面顏色(五碼): >> BW736, 背面漆膜厚: >> NOM, 背面漆塗漆型式幾塗幾烤: >> 1, 鉻酸鹽: >> Z, 訂單厚度: >> 0.5, 訂單重: >> 40, 重量容許率(下限): >> 10, 重量容許率(上限): >> 10, 訂單寬度: >> 1220, 鍍製方式: >> BC, 鋼捲內徑: >> 508, 鋼捲下限重: >> 3, 鋼捲上限重: >> 5, 壓花條件碼: >> -, 表面花紋: >> R, 綠色識別碼: >> -, 印刷輥號: >> -, 產品代碼: >> PPGL, 皮膜碼: >> -, 單位別: >> M, 油品種類: >> Z, 塗油量: >> Z, 包裝代碼: >> P7 , 保護膜碼: >> -, 客戶試片取樣型式: >> -, 調質碼: >> S, 套筒碼: >> N , 規格: >> A792MSSGR275, 製造標準: >> ASTM, 表面處理劑種類: >> Z, 表面處理劑塗佈量: >> Z, 伸長率測試: >> N, 硬度測試碼: >> N, 抗拉強度測試: >> N, 降伏強度測試: >> N, 厚度變異: >> -3, 訂單正面顏色(五碼): >> SG617, 正面漆膜厚: >> 25, 正面漆塗漆型式幾塗幾烤: >> 2, 修邊碼: >> Y, 重量碼: >> AW, 鋼捲捲向: >> O, 鍍層碼: >> AZM150, | *:
PPGL | 2509EFD003/003 |  | 1. 製造標準為MS、ASTM或銷新加坡之訂單，若無技術指定優先用料，請優先使用國內料，勿使用ANFEN (OFP00406)-{.不符.} | 1. 訂單若有厚度變異，冷軋厚度公差比照烤漆計算公式 , 但最小為 1/2 公差做設定 (OFP00254)-{.不符.} 2. "偏薄要求訂單" 鍍後厚度減 鍍後厚度下限需大於 0.02 MM,以免發生厚度不足狀況 (OFP00369)-{.不符.} 3. 製造標準為MS、ASTM或銷新加坡之訂單，若無技術指定優先用料，請優先使用國內料，勿使用ANFEN (OFP00406)-{.不符.} | 訂單:2509EFD003/003 CPL <生產備註> 事項如下 . 除HGI/ HGL 訂單邊緣不噴油. 其餘皆側緣噴油 (RMK00285) | 訂單:2509EFD003/003 CR1 <生產備註> 事項如下 . 完軋寬度超出管制值上限≦2mm時,冷軋繼續生產並填寫品質異常通報單給鍍鋅線,以便調整張力與板溫 (RMK00278) | 訂單:2509EFD003/003 CR2 <生產備註> 事項如下 . 完軋寬度超出管制值上限≦2mm時,冷軋繼續生產並填寫品質異常通報單給鍍鋅線,以便調整張力與板溫 (RMK00278) | 訂單:2509EFD003/003 CG1 無 <生產備註> 事項 | 訂單:2509EFD003/003 CG2 無 <生產備註> 事項 | 訂單:2509EFD003/003 CC1 <生產備註> 事項如下 . 【色差】遮蓋例較差，膜厚變動影響目視較大。因此出口色差管制ΔE≦1.5，不管制批差異 (RMK-E_CHIN) . 因千里達烤漆產品曾經耐候性不佳被客訴，所以生產時請務必確認PMT (RMK00404) | 訂單:2509EFD003/003 CC2 <生產備註> 事項如下 . 【色差】遮蓋例較差，膜厚變動影響目視較大。因此出口色差管制ΔE≦1.5，不管制批差異 (RMK-E_CHIN) . 因千里達烤漆產品曾經耐候性不佳被客訴，所以生產時請務必確認PMT (RMK00404) | 訂單:2509EFD003/003 RCL 無 <生產備註> 事項 | 訂單:2509EFD003/003 CCPK 無 <生產備註> 事項 | 訂單:2509EFD003/003 CGQC 無 <品檢備註> 事項 | 訂單:2509EFD003/003 CCQC 無 <品檢備註> 事項 | 訂單:2509EFD003/003 TOL 無 <生產備註> 事項 | 【色差】遮蓋例較差，膜厚變動影響目視較大。因此出口色差管制ΔE≦1.5，不管制批差異^^/CC1/CC2/ <<.E_CHIN 2025/09/08 16:01.>> | 訂單 2509EFD003/003 修改記錄如下: 20250904 15:11:58 (22021) 退火碼: >> S1, 用途碼: >> COA001, 背面標示: >> C160, 訂單背面顏色(五碼): >> BW736, 背面漆膜厚: >> NOM, 背面漆塗漆型式幾塗幾烤: >> 1, 鉻酸鹽: >> Z, 訂單厚度: >> 0.5, 訂單重: >> 40, 重量容許率(下限): >> 10, 重量容許率(上限): >> 10, 訂單寬度: >> 1220, 鍍製方式: >> BC, 鋼捲內徑: >> 508, 鋼捲下限重: >> 3, 鋼捲上限重: >> 5, 壓花條件碼: >> -, 表面花紋: >> R, 綠色識別碼: >> -, 印刷輥號: >> -, 產品代碼: >> PPGL, 皮膜碼: >> -, 單位別: >> M, 油品種類: >> Z, 塗油量: >> Z, 包裝代碼: >> P7 , 保護膜碼: >> -, 客戶試片取樣型式: >> -, 調質碼: >> S, 套筒碼: >> N , 規格: >> A792MSSGR275, 製造標準: >> ASTM, 表面處理劑種類: >> Z, 表面處理劑塗佈量: >> Z, 伸長率測試: >> N, 硬度測試碼: >> N, 抗拉強度測試: >> N, 降伏強度測試: >> N, 厚度變異: >> -3, 訂單正面顏色(五碼): >> SL527, 正面漆膜厚: >> 25, 正面漆塗漆型式幾塗幾烤: >> 2, 修邊碼: >> Y, 重量碼: >> AW, 鋼捲捲向: >> O, 鍍層碼: >> AZM150, | H:厚度偏薄
PPGL | 2509EFD003/004 |  | 1. 製造標準為MS、ASTM或銷新加坡之訂單，若無技術指定優先用料，請優先使用國內料，勿使用ANFEN (OFP00406)-{.不符.} | 1. 訂單若有厚度變異，冷軋厚度公差比照烤漆計算公式 , 但最小為 1/2 公差做設定 (OFP00254)-{.不符.} 2. "偏薄要求訂單" 鍍後厚度減 鍍後厚度下限需大於 0.02 MM,以免發生厚度不足狀況 (OFP00369)-{.不符.} 3. 製造標準為MS、ASTM或銷新加坡之訂單，若無技術指定優先用料，請優先使用國內料，勿使用ANFEN (OFP00406)-{.不符.} | 訂單:2509EFD003/004 CPL <生產備註> 事項如下 . 除HGI/ HGL 訂單邊緣不噴油. 其餘皆側緣噴油 (RMK00285) | 訂單:2509EFD003/004 CR1 <生產備註> 事項如下 . 完軋寬度超出管制值上限≦2mm時,冷軋繼續生產並填寫品質異常通報單給鍍鋅線,以便調整張力與板溫 (RMK00278) | 訂單:2509EFD003/004 CR2 <生產備註> 事項如下 . 完軋寬度超出管制值上限≦2mm時,冷軋繼續生產並填寫品質異常通報單給鍍鋅線,以便調整張力與板溫 (RMK00278) | 訂單:2509EFD003/004 CG1 無 <生產備註> 事項 | 訂單:2509EFD003/004 CG2 無 <生產備註> 事項 | 訂單:2509EFD003/004 CC1 <生產備註> 事項如下 . 因千里達烤漆產品曾經耐候性不佳被客訴，所以生產時請務必確認PMT (RMK00404) | 訂單:2509EFD003/004 CC2 <生產備註> 事項如下 . 因千里達烤漆產品曾經耐候性不佳被客訴，所以生產時請務必確認PMT (RMK00404) | 訂單:2509EFD003/004 RCL 無 <生產備註> 事項 | 訂單:2509EFD003/004 CCPK 無 <生產備註> 事項 | 訂單:2509EFD003/004 CGQC 無 <品檢備註> 事項 | 訂單:2509EFD003/004 CCQC 無 <品檢備註> 事項 | 訂單:2509EFD003/004 TOL 無 <生產備註> 事項 |  | 訂單 2509EFD003/004 修改記錄如下: 20250904 15:12:18 (22021) 退火碼: >> S1, 用途碼: >> COA001, 背面標示: >> C160, 訂單背面顏色(五碼): >> BW736, 背面漆膜厚: >> NOM, 背面漆塗漆型式幾塗幾烤: >> 2, 鉻酸鹽: >> Z, 訂單厚度: >> 0.5, 訂單重: >> 40, 重量容許率(下限): >> 10, 重量容許率(上限): >> 10, 訂單寬度: >> 1220, 鍍製方式: >> BC, 鋼捲內徑: >> 508, 鋼捲下限重: >> 3, 鋼捲上限重: >> 5, 壓花條件碼: >> -, 表面花紋: >> R, 綠色識別碼: >> -, 印刷輥號: >> -, 產品代碼: >> PPGL, 皮膜碼: >> -, 單位別: >> M, 油品種類: >> Z, 塗油量: >> Z, 包裝代碼: >> P7 , 保護膜碼: >> -, 客戶試片取樣型式: >> -, 調質碼: >> S, 套筒碼: >> N , 規格: >> A792MSSGR275, 製造標準: >> ASTM, 表面處理劑種類: >> Z, 表面處理劑塗佈量: >> Z, 伸長率測試: >> N, 硬度測試碼: >> N, 抗拉強度測試: >> N, 降伏強度測試: >> N, 厚度變異: >> -3, 訂單正面顏色(五碼): >> SL878, 正面漆膜厚: >> 25, 正面漆塗漆型式幾塗幾烤: >> 2, 修邊碼: >> Y, 重量碼: >> AW, 鋼捲捲向: >> O, 鍍層碼: >> AZM150, | H:厚度偏薄
PPGL | 2509EFD003/005 |  | 1. 製造標準為MS、ASTM或銷新加坡之訂單，若無技術指定優先用料，請優先使用國內料，勿使用ANFEN (OFP00406)-{.不符.} | 1. 訂單若有厚度變異，冷軋厚度公差比照烤漆計算公式 , 但最小為 1/2 公差做設定 (OFP00254)-{.不符.} 2. "偏薄要求訂單" 鍍後厚度減 鍍後厚度下限需大於 0.02 MM,以免發生厚度不足狀況 (OFP00369)-{.不符.} 3. 製造標準為MS、ASTM或銷新加坡之訂單，若無技術指定優先用料，請優先使用國內料，勿使用ANFEN (OFP00406)-{.不符.} | 訂單:2509EFD003/005 CPL <生產備註> 事項如下 . 除HGI/ HGL 訂單邊緣不噴油. 其餘皆側緣噴油 (RMK00285) | 訂單:2509EFD003/005 CR1 <生產備註> 事項如下 . 完軋寬度超出管制值上限≦2mm時,冷軋繼續生產並填寫品質異常通報單給鍍鋅線,以便調整張力與板溫 (RMK00278) | 訂單:2509EFD003/005 CR2 <生產備註> 事項如下 . 完軋寬度超出管制值上限≦2mm時,冷軋繼續生產並填寫品質異常通報單給鍍鋅線,以便調整張力與板溫 (RMK00278) | 訂單:2509EFD003/005 CG1 無 <生產備註> 事項 | 訂單:2509EFD003/005 CG2 無 <生產備註> 事項 | 訂單:2509EFD003/005 CC1 <生產備註> 事項如下 . 【色差】本色跟客戶協商結果，色差管制≦2.5。只管制當批無明顯目視色差，不管制批差異。 (RMK00314) . 請出口主操加貼"請勿堆疊"標簽紅色 (RMK00317) . 因金屬粉塗裝捲取容易變形，請RCL重整後、包裝與倉庫一律放置SKID上防止變形 (RMK00317) . 因千里達烤漆產品曾經耐候性不佳被客訴，所以生產時請務必確認PMT (RMK00404) | 訂單:2509EFD003/005 CC2 <生產備註> 事項如下 . 【色差】本色跟客戶協商結果，色差管制≦2.5。只管制當批無明顯目視色差，不管制批差異。 (RMK00314) . 請出口主操加貼"請勿堆疊"標簽紅色 (RMK00317) . 因金屬粉塗裝捲取容易變形，請RCL重整後、包裝與倉庫一律放置SKID上防止變形 (RMK00317) . 因千里達烤漆產品曾經耐候性不佳被客訴，所以生產時請務必確認PMT (RMK00404) | 訂單:2509EFD003/005 RCL <生產備註> 事項如下 . 因金屬粉塗裝捲取容易變形，請RCL重整後、包裝與倉庫一律放置SKID上防止變形 (RMK00317) | 訂單:2509EFD003/005 CCPK <生產備註> 事項如下 . 因金屬粉塗裝捲取容易變形，請RCL重整後、包裝與倉庫一律放置SKID上防止變形 (RMK00317) | 訂單:2509EFD003/005 CGQC 無 <品檢備註> 事項 | 訂單:2509EFD003/005 CCQC <品檢備註> 事項如下 . 【色差】本色跟客戶協商結果，色差管制≦2.5。只管制當批無明顯目視色差，不管制批差異。 (RMK00314) . 因金屬粉塗裝捲取容易變形，請RCL重整後、包裝與倉庫一律放置SKID上防止變形 (RMK00317) | 訂單:2509EFD003/005 TOL 無 <生產備註> 事項 |  | 訂單 2509EFD003/005 修改記錄如下: 20250904 15:12:38 (22021) 退火碼: >> S1, 用途碼: >> COA001, 背面標示: >> C160, 訂單背面顏色(五碼): >> BW736, 背面漆膜厚: >> NOM, 背面漆塗漆型式幾塗幾烤: >> 1, 鉻酸鹽: >> Z, 訂單厚度: >> 0.5, 訂單重: >> 40, 重量容許率(下限): >> 10, 重量容許率(上限): >> 10, 訂單寬度: >> 1220, 鍍製方式: >> BC, 鋼捲內徑: >> 508, 鋼捲下限重: >> 3, 鋼捲上限重: >> 5, 壓花條件碼: >> -, 表面花紋: >> R, 綠色識別碼: >> -, 印刷輥號: >> -, 產品代碼: >> PPGL, 皮膜碼: >> -, 單位別: >> M, 油品種類: >> Z, 塗油量: >> Z, 包裝代碼: >> P7 , 保護膜碼: >> -, 客戶試片取樣型式: >> -, 調質碼: >> S, 套筒碼: >> N , 規格: >> A792MSSGR275, 製造標準: >> ASTM, 表面處理劑種類: >> Z, 表面處理劑塗佈量: >> Z, 伸長率測試: >> N, 硬度測試碼: >> N, 抗拉強度測試: >> N, 降伏強度測試: >> N, 厚度變異: >> -3, 訂單正面顏色(五碼): >> SVC36, 正面漆膜厚: >> 25, 正面漆塗漆型式幾塗幾烤: >> 2, 修邊碼: >> Y, 重量碼: >> AW, 鋼捲捲向: >> O, 鍍層碼: >> AZM150, | H:厚度偏薄
PPGL | 2509EFD004/001 | 1. 容易發生鼓起訂單, 請詢問客戶是否可允許 STAGGER捲取 (OFP00606)-{.不符.} 2. 【PPGL高鍍層塗料管制】提醒！鍍層AZ200以上限用PVDF。否則需簽保固書 (OFP00744)-{.不符.} 3. 【PPGL高鍍層塗料管制】禾寶針對AZ200 非PVDF簽保固書保固書（413-2025-G01 , 413-2024-G02）。 (OFP00745)-{.不符.} |  | 1. 【提醒】！本單為直立式包裝，嚴禁鍍鋅或烤漆後以STAGGER捲取 (OFP00451)-{.不符.} 2. 容易發生鼓起訂單, 請詢問客戶是否可允許 STAGGER捲取 (OFP00606)-{.不符.} 3. 【PPGL高鍍層塗料管制】提醒！鍍層AZ200以上限用PVDF。否則需簽保固書 (OFP00744)-{.不符.} 4. 【PPGL高鍍層塗料管制】禾寶針對AZ200 非PVDF簽保固書保固書（413-2025-G01 , 413-2024-G02）。 (OFP00745)-{.不符.} 5. 此經銷商有簽訂1/2厚度公差保證(無厚度變異),請調整冷軋與鍍鋅厚度公差管制範圍. 保證 SYSCO 厚度公差 (OFP00180)-{.不符.} | 訂單:2509EFD004/001 CPL <生產備註> 事項如下 . 除HGI/ HGL 訂單邊緣不噴油. 其餘皆側緣噴油 (RMK00285) | 訂單:2509EFD004/001 CR1 <生產備註> 事項如下 . 此經銷商保證平均厚度在1/2厚度公差內，厚度量測NG時，如單位長度符合範圍，請放行 (RMK00402) . 此客戶保證平均厚度在1/2厚度公差內，厚度量測NG時，如單位長度符合範圍，請放行 (RMK00409) | 訂單:2509EFD004/001 CR2 <生產備註> 事項如下 . 此經銷商保證平均厚度在1/2厚度公差內，厚度量測NG時，如單位長度符合範圍，請放行 (RMK00402) . 此客戶保證平均厚度在1/2厚度公差內，厚度量測NG時，如單位長度符合範圍，請放行 (RMK00409) | 訂單:2509EFD004/001 CG1 <生產備註> 事項如下 . 此經銷商保證平均厚度在1/2厚度公差內，厚度量測NG時，如單位長度符合範圍，請放行 (RMK00402) . 此客戶保證平均厚度在1/2厚度公差內，厚度量測NG時，如單位長度符合範圍，請放行 (RMK00409) . 因成形性需求故鍍層量有上限管制，排程變換前後一顆分切請U3暫留，待產線確認鍍層量後再行處置。 (RMK00532) . 鍍層 AZ150 (含) 以上 , 鋅花等級 C~E 目標D，避免鋅花晶界明顯後續造成烤漆點狀未塗漆。 (RMK00565) | 訂單:2509EFD004/001 CG2 <生產備註> 事項如下 . 此經銷商保證平均厚度在1/2厚度公差內，厚度量測NG時，如單位長度符合範圍，請放行 (RMK00402) . 此客戶保證平均厚度在1/2厚度公差內，厚度量測NG時，如單位長度符合範圍，請放行 (RMK00409) . 因成形性需求故鍍層量有上限管制，排程變換前後一顆分切請U3暫留，待產線確認鍍層量後再行處置。 (RMK00532) . CG2:鍍層 AZ200 (含) 以上 , 鋅花等級 C~E 目標D，SKP R/F 目標270噸 (RMK00538) . CG2:SKP R/F 有異常狀況時最低可降至 230 噸 ,避免鋅花晶界明顯後續造成烤漆點狀未塗漆。 (RMK00538) . 鍍層 AZ150 (含) 以上 , 鋅花等級 C~E 目標D，避免鋅花晶界明顯後續造成烤漆點狀未塗漆。 (RMK00565) | 訂單:2509EFD004/001 CC1 <生產備註> 事項如下 . 請品檢務必遵守 30CM*全寬*留1塊給LAB及1塊給塗料商，若背面非"B"字頭則各留2片 (RMK00105) . 品檢人員於LAB試片上註記測試物性耐久及曝曬 (RMK00105) . 此經銷商保證平均厚度在1/2厚度公差內，厚度量測NG時，如單位長度符合範圍，請放行 (RMK00402) . 此客戶保證平均厚度在1/2厚度公差內，厚度量測NG時，如單位長度符合範圍，請放行 (RMK00409) . 【速限】2019/08/30 晨會決議 高鍍層（≧AZ200）生產限速≦50 mpm (RMK00508) . 【捲取】注意！本單為直立式包裝。禁用STAGGER捲取送包裝！送RCL重處理例外。 (RMK00512) | 訂單:2509EFD004/001 CC2 <生產備註> 事項如下 . 請品檢務必遵守 30CM*全寬*留1塊給LAB及1塊給塗料商，若背面非"B"字頭則各留2片 (RMK00105) . 品檢人員於LAB試片上註記測試物性耐久及曝曬 (RMK00105) . 此經銷商保證平均厚度在1/2厚度公差內，厚度量測NG時，如單位長度符合範圍，請放行 (RMK00402) . 此客戶保證平均厚度在1/2厚度公差內，厚度量測NG時，如單位長度符合範圍，請放行 (RMK00409) . 【速限】2019/08/30 晨會決議 高鍍層（≧AZ200）生產限速≦50 mpm (RMK00508) . 【捲取】注意！本單為直立式包裝。禁用STAGGER捲取送包裝！送RCL重處理例外。 (RMK00512) | 訂單:2509EFD004/001 RCL <生產備註> 事項如下 . 【捲取】注意！本單為直立式包裝。禁用STAGGER捲取送包裝！送RCL重處理例外。 (RMK00512) | 訂單:2509EFD004/001 CCPK 無 <生產備註> 事項 | 訂單:2509EFD004/001 CGQC <品檢備註> 事項如下 . CG2:鍍層 AZ200 (含) 以上 , 鋅花等級 C~E 目標D，SKP R/F 目標270噸 (RMK00538) . CG2:SKP R/F 有異常狀況時最低可降至 230 噸 ,避免鋅花晶界明顯後續造成烤漆點狀未塗漆。 (RMK00538) . 鍍層 AZ150 (含) 以上 , 鋅花等級 C~E 目標D，避免鋅花晶界明顯後續造成烤漆點狀未塗漆。 (RMK00565) | 訂單:2509EFD004/001 CCQC <品檢備註> 事項如下 . 請品檢務必遵守 30CM*全寬*留1塊給LAB及1塊給塗料商，若背面非"B"字頭則各留2片 (RMK00105) . 【速限】2019/08/30 晨會決議 高鍍層（≧AZ200）生產限速≦50 mpm (RMK00508) . 【捲取】注意！本單為直立式包裝。禁用STAGGER捲取送包裝！送RCL重處理例外。 (RMK00512) | 訂單:2509EFD004/001 TOL 無 <生產備註> 事項 |  | 訂單 2509EFD004/001 修改記錄如下: 20250917 14:22:55 (22021) 退火碼: >> H2, 用途碼: >> COG001, 背面標示: >> C071, 訂單背面顏色(五碼): >> BW73Y, 背面漆膜厚: >> 12.5, 背面漆塗漆型式幾塗幾烤: >> 2, 鉻酸鹽: >> Z, 訂單厚度: >> 0.5, 訂單重: >> 40, 重量容許率(下限): >> 10, 重量容許率(上限): >> 10, 訂單寬度: >> 1250, 鍍製方式: >> AC, 鋼捲內徑: >> 508, 鋼捲下限重: >> 3, 鋼捲上限重: >> 5, 壓花條件碼: >> -, 表面花紋: >> R, 綠色識別碼: >> -, 印刷輥號: >> -, 產品代碼: >> PPGL, 皮膜碼: >> -, 單位別: >> M, 油品種類: >> Z, 塗油量: >> Z, 包裝代碼: >> E0 , 保護膜碼: >> -, 客戶試片取樣型式: >> -, 調質碼: >> S, 套筒碼: >> N , 規格: >> CGL570-20, 製造標準: >> SYSCO, 表面處理劑種類: >> Z, 表面處理劑塗佈量: >> Z, 伸長率測試: >> N, 硬度測試碼: >> N, 抗拉強度測試: >> N, 降伏強度測試: >> N, 厚度變異: >> 0, 訂單正面顏色(五碼): >> SL63Y, 正面漆膜厚: >> 25, 正面漆塗漆型式幾塗幾烤: >> 2, 修邊碼: >> Y, 重量碼: >> AW, 鋼捲捲向: >> O, 鍍層碼: >> AZ200, | *:
PPGI | 2509EFE002/001 |  | 1. FORMA STEEL 彎曲加工龜列，確認投料與 盡量不能有 CRACKING 現象 (不保證)...#83 (OFP00257)-{.不符.} 2. 製造標準為MS、ASTM或銷新加坡之訂單，若無技術指定優先用料，請優先使用國內料，勿使用ANFEN (OFP00406)-{.不符.} | 1. FORMA STEEL 彎曲加工龜列，確認投料與 盡量不能有 CRACKING 現象 (不保證)...#83 (OFP00257)-{.不符.} 2. 製造標準為MS、ASTM或銷新加坡之訂單，若無技術指定優先用料，請優先使用國內料，勿使用ANFEN (OFP00406)-{.不符.} 3. 【提醒】！本單為直立式包裝，嚴禁鍍鋅或烤漆後以STAGGER捲取 (OFP00451)-{.不符.} 4. 對於"TS AND YS AIMING 100KSI MAX, 不保證"。參...2109EFE055/001 幹古說明 (OFP00564)-{.不符.} 5. ※超耐候一系列用途要確認是否有英制公差需求，有英制公差需求時選配碼用ON027※ (OFP00680)-{.不符.} 6. 此經銷商有簽訂1/2厚度公差保證(無厚度變異),請調整冷軋與鍍鋅厚度公差管制範圍. 保證 ASTM 厚度公差 (OFP00180)-{.不符.} | 訂單:2509EFE002/001 CPL <生產備註> 事項如下 . 除HGI/ HGL 訂單邊緣不噴油. 其餘皆側緣噴油 (RMK00285) . 【美加訂單生產注意事項-CPL】1.客戶美加地區訂單實施修邊刀最大使用顆數上限(20顆) (RMK00717) . 【美加訂單生產注意事項-CPL】2.排程備註:注意修邊品質與毛邊 (RMK00717) . 【美加訂單生產注意事項-CPL】3.去毛邊輥的管制：兩側壓力均設定1.0 kg/cm2 (RMK00717) | 訂單:2509EFE002/001 CR1 <生產備註> 事項如下 . 此經銷商保證平均厚度在1/2厚度公差內，厚度量測NG時，如單位長度符合範圍，請放行 (RMK00402) . 此客戶有保證 全板形 急峻度 ≦ 0.7% ( ≦ 12 I-UNIT ) (RMK00583) . 【美加訂單生產注意事項-CR】1.兩側各加開一個spot cooling增加冷卻效果。 (RMK00717) . 【美加訂單生產注意事項-CR】2.發生毛邊時，請降速生產減輕毛邊程度，暫留討論後再處置。 (RMK00717) | 訂單:2509EFE002/001 CR2 <生產備註> 事項如下 . 此經銷商保證平均厚度在1/2厚度公差內，厚度量測NG時，如單位長度符合範圍，請放行 (RMK00402) . 此客戶有保證 全板形 急峻度 ≦ 0.7% ( ≦ 12 I-UNIT ) (RMK00583) . 【美加訂單生產注意事項-CR】1.兩側各加開一個spot cooling增加冷卻效果。 (RMK00717) . 【美加訂單生產注意事項-CR】2.發生毛邊時，請降速生產減輕毛邊程度，暫留討論後再處置。 (RMK00717) | 訂單:2509EFE002/001 CG1 <生產備註> 事項如下 . 鍍鋅表面不可有鋅痕、壓痕、凹陷、及刮傷 、應變痕等 (RMK00053) . 此經銷商保證平均厚度在1/2厚度公差內，厚度量測NG時，如單位長度符合範圍，請放行 (RMK00402) . 此客戶有保證 全板形 急峻度 ≦ 0.7% ( ≦ 12 I-UNIT ) (RMK00583) . 【美加訂單生產注意事項-CG1】副操確認完回控制室後，於生產排程鋼號旁簽名紀錄，以利後續追查(該排程生產完，排程單將保留)。 (RMK00717) . 【美加訂單生產注意事項-CG1】中央段副操每顆銲道出Pot時觀察銲道同時，確認Beaver Tail與鋼板接觸之Guide Roll羊毛氈狀況，並適時添加潤滑油(避免乾掉)。 (RMK00717) | 訂單:2509EFE002/001 CG2 <生產備註> 事項如下 . 鍍鋅表面不可有鋅痕、壓痕、凹陷、及刮傷 、應變痕等 (RMK00053) . 此經銷商保證平均厚度在1/2厚度公差內，厚度量測NG時，如單位長度符合範圍，請放行 (RMK00402) . 此客戶有保證 全板形 急峻度 ≦ 0.7% ( ≦ 12 I-UNIT ) (RMK00583) . 【美加訂單生產注意事項-CG2】1.使用SUB-NOZZLE (RMK00717) | 訂單:2509EFE002/001 CC1 <生產備註> 事項如下 . 正面面漆(20U)及正面總膜厚(25U)要求管制90%以上之膜厚,未達標準降級. (RMK00053) . 若背面面漆(20U)及背面總膜厚(25U)時要求管制90%以上之膜厚,未達標準降級 (RMK00053) . 面漆=18U(90%)~請購基準22U(110%),標準板總膜厚=5+20U(100%面漆). (RMK00053) . 30CM*全寬*留給塗料商一片與實驗課一片。若背塗非B字頭塗料則留給塗料商2片與實驗課2片 (RMK00053) . 使用表調生產 (RMK00053) . 【色差】1.1.此客戶對面漆(非B開頭之色碼)目視色差要求較高,請依限度樣本進行目視色差管制★--->發生過訴賠 (RMK00248) . 【色差】1.2.若針對特殊顏色需特別管理時，請品檢忽略1.1.的規定以特別規定為主 (RMK00248) . 此經銷商保證平均厚度在1/2厚度公差內，厚度量測NG時，如單位長度符合範圍，請放行 (RMK00402) . 【捲取】注意！本單為直立式包裝。禁用STAGGER捲取送包裝！送RCL重處理例外。 (RMK00512) . 【抽氣量】白色系在CC1生產時,FINISH抽氣量請設定250,如生產中發生色差b值異常升高,請股長再加大抽氣量因應 (RMK00560) . 此客戶有保證 全板形 急峻度 ≦ 0.7% ( ≦ 12 I-UNIT ) (RMK00583) . 【美加訂單生產注意事項-CCP】1.請烤漆入口依照正背面漆鋼捲投向規定進行鋼捲投入。 (RMK00717) . 【美加訂單生產注意事項-CCP】2.烤漆入口依照鋼捲投向規定進行鋼捲投入。(CR1/CG1 CR2/CG2-->正向入料。CR1/CG2 CR2/CG1-->反向入料) (RMK00717) . 【美加訂單生產注意事項-CCP】3.此訂單背面漆一律採Nature塗裝，塗裝黏度設定40秒以上 (RMK00717) | 訂單:2509EFE002/001 CC2 <生產備註> 事項如下 . 正面面漆(20U)及正面總膜厚(25U)要求管制90%以上之膜厚,未達標準降級. (RMK00053) . 若背面面漆(20U)及背面總膜厚(25U)時要求管制90%以上之膜厚,未達標準降級 (RMK00053) . 面漆=18U(90%)~請購基準22U(110%),標準板總膜厚=5+20U(100%面漆). (RMK00053) . 30CM*全寬*留給塗料商一片與實驗課一片。若背塗非B字頭塗料則留給塗料商2片與實驗課2片 (RMK00053) . 使用表調生產 (RMK00053) . 20120627晨會決議 CC2生產 PPGI 時請使用表調 (RMK00191) . 【色差】1.1.此客戶對面漆(非B開頭之色碼)目視色差要求較高,請依限度樣本進行目視色差管制★--->發生過訴賠 (RMK00248) . 【色差】1.2.若針對特殊顏色需特別管理時，請品檢忽略1.1.的規定以特別規定為主 (RMK00248) . 此經銷商保證平均厚度在1/2厚度公差內，厚度量測NG時，如單位長度符合範圍，請放行 (RMK00402) . 【捲取】注意！本單為直立式包裝。禁用STAGGER捲取送包裝！送RCL重處理例外。 (RMK00512) . 【抽氣量】白色系在CC1生產時,FINISH抽氣量請設定250,如生產中發生色差b值異常升高,請股長再加大抽氣量因應 (RMK00560) . 此客戶有保證 全板形 急峻度 ≦ 0.7% ( ≦ 12 I-UNIT ) (RMK00583) . 【美加訂單生產注意事項-CCP】1.請烤漆入口依照正背面漆鋼捲投向規定進行鋼捲投入。 (RMK00717) . 【美加訂單生產注意事項-CCP】2.烤漆入口依照鋼捲投向規定進行鋼捲投入。(CR1/CG1 CR2/CG2-->正向入料。CR1/CG2 CR2/CG1-->反向入料) (RMK00717) . 【美加訂單生產注意事項-CCP】3.此訂單背面漆一律採Nature塗裝，塗裝黏度設定40秒以上 (RMK00717) | 訂單:2509EFE002/001 RCL <生產備註> 事項如下 . 【捲取】注意！本單為直立式包裝。禁用STAGGER捲取送包裝！送RCL重處理例外。 (RMK00512) | 訂單:2509EFE002/001 CCPK 無 <生產備註> 事項 | 訂單:2509EFE002/001 CGQC <品檢備註> 事項如下 . 鍍鋅表面不可有鋅痕、壓痕、凹陷、及刮傷 、應變痕等 (RMK00053) | 訂單:2509EFE002/001 CCQC <品檢備註> 事項如下 . 正面面漆(20U)及正面總膜厚(25U)要求管制90%以上之膜厚,未達標準降級. (RMK00053) . 若背面面漆(20U)及背面總膜厚(25U)時要求管制90%以上之膜厚,未達標準降級 (RMK00053) . 面漆=18U(90%)~請購基準22U(110%),標準板總膜厚=5+20U(100%面漆). (RMK00053) . 30CM*全寬*留給塗料商一片與實驗課一片。若背塗非B字頭塗料則留給塗料商2片與實驗課2片 (RMK00053) . 【色差】1.1.此客戶對面漆(非B開頭之色碼)目視色差要求較高,請依限度樣本進行目視色差管制★--->發生過訴賠 (RMK00248) . 【色差】1.2.若針對特殊顏色需特別管理時，請品檢忽略1.1.的規定以特別規定為主 (RMK00248) . 【捲取】注意！本單為直立式包裝。禁用STAGGER捲取送包裝！送RCL重處理例外。 (RMK00512) | 訂單:2509EFE002/001 TOL 無 <生產備註> 事項 |  | 訂單 2509EFE002/001 修改記錄如下: 20250805 10:40:39 (06023) 退火碼: >> H2, 用途碼: >> COG003, 背面標示: >> S000, 訂單背面顏色(五碼): >> BY15A, 背面漆膜厚: >> NOM, 背面漆塗漆型式幾塗幾烤: >> 2, 鉻酸鹽: >> Z, 訂單厚度: >> 0.0191, 訂單重: >> 40, 重量容許率(下限): >> 10, 重量容許率(上限): >> 10, 訂單寬度: >> 42.75, 鍍製方式: >> AC, 鋼捲內徑: >> 508, 鋼捲下限重: >> 3, 鋼捲上限重: >> 4.5, 壓花條件碼: >> -, 表面花紋: >> Z, 綠色識別碼: >> -, 印刷輥號: >> -, 產品代碼: >> PPGI, 皮膜碼: >> -, 單位別: >> I, 油品種類: >> Z, 塗油量: >> Z, 包裝代碼: >> E0 , 保護膜碼: >> -, 客戶試片取樣型式: >> -, 調質碼: >> S, 套筒碼: >> P , 規格: >> A653SSGR80, 製造標準: >> ASTM, 表面處理劑種類: >> Z, 表面處理劑塗佈量: >> Z, 伸長率測試: >> N, 硬度測試碼: >> N, 抗拉強度測試: >> N, 降伏強度測試: >> N, 厚度變異: >> 0, 訂單正面顏色(五碼): >> SWS5C, 正面漆膜厚: >> 25, 正面漆塗漆型式幾塗幾烤: >> 2, 修邊碼: >> Y, 重量碼: >> AW, 鋼捲捲向: >> O, 鍍層碼: >> G90, | F:保證1/2 ASTM 厚度公差 | [訂單訊息通知] 2025/08/07 上午 07:23:52 *** (秦大維 >> 通知 >> Patty Wu) 訊息 : 備註中"保固須依照FORMA STEEL 2022年保固書內容"，但是這個客戶都下PPGL。本單是PPGI若保固內容沒涵蓋PPGI產品，TDCC不予以承擔產品保固！特此說明
PPGL | 2509EFE006/001 | 1. ASTM 鍍製方式為MIN 與"最終產品保證1/2 ASTM 厚度公差"不能共存 (OFP00216)-{.不符.} | 1. 製造標準為MS、ASTM或銷新加坡之訂單，若無技術指定優先用料，請優先使用國內料，勿使用ANFEN (OFP00406)-{.不符.} 2. ★提醒！MIN訂單先不要配安丰料★ (OFP00664)-{.不符.} | 1. ASTM 鍍製方式為MIN 與"最終產品保證1/2 ASTM 厚度公差"不能共存 (OFP00216)-{.不符.} 2. 鍍製方式為 MIN 或 TMI 時, 冷軋厚度公差 請改為 " 1/2 厚度公差" (OFP00265)-{.不符.} 3. 製造標準為MS、ASTM或銷新加坡之訂單，若無技術指定優先用料，請優先使用國內料，勿使用ANFEN (OFP00406)-{.不符.} 4. 【提醒】！本單為直立式包裝，嚴禁鍍鋅或烤漆後以STAGGER捲取 (OFP00451)-{.不符.} 5. ★提醒！MIN訂單先不要配安丰料★ (OFP00664)-{.不符.} 6. ※超耐候一系列用途要確認是否有英制公差需求，有英制公差需求時選配碼用ON027※ (OFP00680)-{.不符.} | 訂單:2509EFE006/001 CPL <生產備註> 事項如下 . 除HGI/ HGL 訂單邊緣不噴油. 其餘皆側緣噴油 (RMK00285) . 【美加訂單生產注意事項-CPL】1.客戶美加地區訂單實施修邊刀最大使用顆數上限(20顆) (RMK00717) . 【美加訂單生產注意事項-CPL】2.排程備註:注意修邊品質與毛邊 (RMK00717) . 【美加訂單生產注意事項-CPL】3.去毛邊輥的管制：兩側壓力均設定1.0 kg/cm2 (RMK00717) | 訂單:2509EFE006/001 CR1 <生產備註> 事項如下 . 【板形】請特別注意平坦度保證STEEPNESS & FLATNESS 板形≦12 I-UNIT (RMK-E_CHIN) . 【美加訂單生產注意事項-CR】1.兩側各加開一個spot cooling增加冷卻效果。 (RMK00717) . 【美加訂單生產注意事項-CR】2.發生毛邊時，請降速生產減輕毛邊程度，暫留討論後再處置。 (RMK00717) | 訂單:2509EFE006/001 CR2 <生產備註> 事項如下 . 【板形】請特別注意平坦度保證STEEPNESS & FLATNESS 板形≦12 I-UNIT (RMK-E_CHIN) . 【美加訂單生產注意事項-CR】1.兩側各加開一個spot cooling增加冷卻效果。 (RMK00717) . 【美加訂單生產注意事項-CR】2.發生毛邊時，請降速生產減輕毛邊程度，暫留討論後再處置。 (RMK00717) | 訂單:2509EFE006/001 CG1 <生產備註> 事項如下 . 【板形】請特別注意平坦度保證STEEPNESS & FLATNESS 板形≦12 I-UNIT (RMK-E_CHIN) . 鍍鋅表面不可有鋅痕、壓痕、凹陷、及刮傷 、應變痕等。 (RMK00054) . 鍍製方式 MIN 訂單. (RMK00073) . 鍍層 AZ150 (含) 以上 , 鋅花等級 C~E 目標D，避免鋅花晶界明顯後續造成烤漆點狀未塗漆。 (RMK00565) . MIN訂單為平均厚度放行，實測厚度NG時，如單位長度符合範圍，請放行 (RMK00585) . ★【弓形度】★該客戶有弓形度異常缺陷抱怨，請注意板型控制與未經整平區域要切除乾淨，且板型異常之鋼捲不得一級放行 (RMK00620) . 【美加訂單生產注意事項-CG1】副操確認完回控制室後，於生產排程鋼號旁簽名紀錄，以利後續追查(該排程生產完，排程單將保留)。 (RMK00717) . 【美加訂單生產注意事項-CG1】中央段副操每顆銲道出Pot時觀察銲道同時，確認Beaver Tail與鋼板接觸之Guide Roll羊毛氈狀況，並適時添加潤滑油(避免乾掉)。 (RMK00717) | 訂單:2509EFE006/001 CG2 <生產備註> 事項如下 . 【板形】請特別注意平坦度保證STEEPNESS & FLATNESS 板形≦12 I-UNIT (RMK-E_CHIN) . 鍍鋅表面不可有鋅痕、壓痕、凹陷、及刮傷 、應變痕等。 (RMK00054) . 鍍製方式 MIN 訂單. (RMK00073) . 鍍層 AZ150 (含) 以上 , 鋅花等級 C~E 目標D，避免鋅花晶界明顯後續造成烤漆點狀未塗漆。 (RMK00565) . MIN訂單為平均厚度放行，實測厚度NG時，如單位長度符合範圍，請放行 (RMK00585) . ★【弓形度】★該客戶有弓形度異常缺陷抱怨，請注意板型控制與未經整平區域要切除乾淨，且板型異常之鋼捲不得一級放行 (RMK00620) . 【美加訂單生產注意事項-CG2】1.使用SUB-NOZZLE (RMK00717) | 訂單:2509EFE006/001 CC1 <生產備註> 事項如下 . 【板形】請特別注意平坦度保證STEEPNESS & FLATNESS 板形≦12 I-UNIT (RMK-E_CHIN) . 【水痕】因YCP 近似深黑色水痕可能嚴重，因此指定CC1生產注意W/Q 使用純水與水量控制 (RMK-E_CHIN) . 正面面漆(20U)及正面總膜厚(25U)要求管制90%以上之膜厚,未達標準降級. (RMK00054) . 若背面面漆(20U)及背面總膜厚(25U)時要求管制90%以上之膜厚,未達標準降級 (RMK00054) . 面漆=18U(90%)~請購基準22U(110%),標準板總膜厚=5+20U(100%面漆). (RMK00054) . 30CM*全寬*留1塊給LAB及1塊給塗料商, (RMK00054) . 鍍製方式 MIN 訂單. (RMK00073) . 【捲取】注意！本單為直立式包裝。禁用STAGGER捲取送包裝！送RCL重處理例外。 (RMK00512) . MIN訂單為平均厚度放行，實測厚度NG時，如單位長度符合範圍，請放行 (RMK00585) . ★【弓形度】★該客戶有弓形度異常缺陷抱怨，請注意板型控制與未經整平區域要切除乾淨，且板型異常之鋼捲不得一級放行 (RMK00620) . 【美加訂單生產注意事項-CCP】1.請烤漆入口依照正背面漆鋼捲投向規定進行鋼捲投入。 (RMK00717) . 【美加訂單生產注意事項-CCP】2.烤漆入口依照鋼捲投向規定進行鋼捲投入。(CR1/CG1 CR2/CG2-->正向入料。CR1/CG2 CR2/CG1-->反向入料) (RMK00717) . 【美加訂單生產注意事項-CCP】3.此訂單背面漆一律採Nature塗裝，塗裝黏度設定40秒以上 (RMK00717) | 訂單:2509EFE006/001 CC2 <生產備註> 事項如下 . 【板形】請特別注意平坦度保證STEEPNESS & FLATNESS 板形≦12 I-UNIT (RMK-E_CHIN) . 【水痕】因YCP 近似深黑色水痕可能嚴重，因此指定CC1生產注意W/Q 使用純水與水量控制 (RMK-E_CHIN) . 正面面漆(20U)及正面總膜厚(25U)要求管制90%以上之膜厚,未達標準降級. (RMK00054) . 若背面面漆(20U)及背面總膜厚(25U)時要求管制90%以上之膜厚,未達標準降級 (RMK00054) . 面漆=18U(90%)~請購基準22U(110%),標準板總膜厚=5+20U(100%面漆). (RMK00054) . 30CM*全寬*留1塊給LAB及1塊給塗料商, (RMK00054) . 鍍製方式 MIN 訂單. (RMK00073) . 【捲取】注意！本單為直立式包裝。禁用STAGGER捲取送包裝！送RCL重處理例外。 (RMK00512) . MIN訂單為平均厚度放行，實測厚度NG時，如單位長度符合範圍，請放行 (RMK00585) . ★【弓形度】★該客戶有弓形度異常缺陷抱怨，請注意板型控制與未經整平區域要切除乾淨，且板型異常之鋼捲不得一級放行 (RMK00620) . 【美加訂單生產注意事項-CCP】1.請烤漆入口依照正背面漆鋼捲投向規定進行鋼捲投入。 (RMK00717) . 【美加訂單生產注意事項-CCP】2.烤漆入口依照鋼捲投向規定進行鋼捲投入。(CR1/CG1 CR2/CG2-->正向入料。CR1/CG2 CR2/CG1-->反向入料) (RMK00717) . 【美加訂單生產注意事項-CCP】3.此訂單背面漆一律採Nature塗裝，塗裝黏度設定40秒以上 (RMK00717) | 訂單:2509EFE006/001 RCL <生產備註> 事項如下 . 【捲取】注意！本單為直立式包裝。禁用STAGGER捲取送包裝！送RCL重處理例外。 (RMK00512) | 訂單:2509EFE006/001 CCPK 無 <生產備註> 事項 | 訂單:2509EFE006/001 CGQC <品檢備註> 事項如下 . 【板形】請特別注意平坦度保證STEEPNESS & FLATNESS 板形≦12 I-UNIT (RMK-E_CHIN) . 鍍層 AZ150 (含) 以上 , 鋅花等級 C~E 目標D，避免鋅花晶界明顯後續造成烤漆點狀未塗漆。 (RMK00565) . ★【弓形度】★該客戶有弓形度異常缺陷抱怨，請注意板型控制與未經整平區域要切除乾淨，且板型異常之鋼捲不得一級放行 (RMK00620) | 訂單:2509EFE006/001 CCQC <品檢備註> 事項如下 . 【板形】請特別注意平坦度保證STEEPNESS & FLATNESS 板形≦12 I-UNIT (RMK-E_CHIN) . 【水痕】因YCP 近似深黑色水痕可能嚴重，因此指定CC1生產注意W/Q 使用純水與水量控制 (RMK-E_CHIN) . 【捲取】注意！本單為直立式包裝。禁用STAGGER捲取送包裝！送RCL重處理例外。 (RMK00512) . ★【弓形度】★該客戶有弓形度異常缺陷抱怨，請注意板型控制與未經整平區域要切除乾淨，且板型異常之鋼捲不得一級放行 (RMK00620) | 訂單:2509EFE006/001 TOL 無 <生產備註> 事項 | 【水痕】因YCP 近似深黑色水痕可能嚴重，因此指定CC1生產注意W/Q 使用純水與水量控制^^/CC1/CC2/CCQC/^^ <<.E_CHIN 2025/08/18 08:18.>> 【板形】請特別注意平坦度保證STEEPNESS & FLATNESS 板形≦12 I-UNIT^^/CR1/CR2/CG1/CG2/CC1/CC2/CGQC/CCQC/ <<.E_CHIN 2025/08/18 08:24.>> | 訂單 2509EFE006/001 修改記錄如下: 20250811 14:27:12 (25010) 退火碼: >> H2, 用途碼: >> COG003, 背面標示: >> S000, 訂單背面顏色(五碼): >> BW57Y, 背面漆膜厚: >> 12.5, 背面漆塗漆型式幾塗幾烤: >> 2, 鉻酸鹽: >> Z, 訂單厚度: >> 0.0142, 訂單重: >> 40, 重量容許率(下限): >> 10, 重量容許率(上限): >> 10, 訂單寬度: >> 40.875, 鍍製方式: >> MIN, 鋼捲內徑: >> 508, 鋼捲下限重: >> 3, 鋼捲上限重: >> 4.5, 壓花條件碼: >> -, 表面花紋: >> R, 綠色識別碼: >> -, 印刷輥號: >> -, 產品代碼: >> PPGL, 皮膜碼: >> -, 單位別: >> I, 油品種類: >> Z, 塗油量: >> Z, 包裝代碼: >> E0 , 保護膜碼: >> -, 客戶試片取樣型式: >> -, 調質碼: >> S, 套筒碼: >> P , 規格: >> A792SSGR80, 製造標準: >> ASTM, 表面處理劑種類: >> Z, 表面處理劑塗佈量: >> Z, 伸長率測試: >> N, 硬度測試碼: >> N, 抗拉強度測試: >> N, 降伏強度測試: >> N, 厚度變異: >> 0, 訂單正面顏色(五碼): >> SYG8Q, 正面漆膜厚: >> 25, 正面漆塗漆型式幾塗幾烤: >> 2, 修邊碼: >> Y, 重量碼: >> AW, 鋼捲捲向: >> O, 鍍層碼: >> AZ50, 20250811 14:29:32 (25010) 用途碼: COG003 >> COG007, | *:
PPGL | 2509EFE006/002 | 1. ASTM 鍍製方式為MIN 與"最終產品保證1/2 ASTM 厚度公差"不能共存 (OFP00216)-{.不符.} | 1. 製造標準為MS、ASTM或銷新加坡之訂單，若無技術指定優先用料，請優先使用國內料，勿使用ANFEN (OFP00406)-{.不符.} 2. ★提醒！MIN訂單先不要配安丰料★ (OFP00664)-{.不符.} | 1. ASTM 鍍製方式為MIN 與"最終產品保證1/2 ASTM 厚度公差"不能共存 (OFP00216)-{.不符.} 2. 鍍製方式為 MIN 或 TMI 時, 冷軋厚度公差 請改為 " 1/2 厚度公差" (OFP00265)-{.不符.} 3. 製造標準為MS、ASTM或銷新加坡之訂單，若無技術指定優先用料，請優先使用國內料，勿使用ANFEN (OFP00406)-{.不符.} 4. 【提醒】！本單為直立式包裝，嚴禁鍍鋅或烤漆後以STAGGER捲取 (OFP00451)-{.不符.} 5. ★提醒！MIN訂單先不要配安丰料★ (OFP00664)-{.不符.} 6. ※超耐候一系列用途要確認是否有英制公差需求，有英制公差需求時選配碼用ON027※ (OFP00680)-{.不符.} | 訂單:2509EFE006/002 CPL <生產備註> 事項如下 . 除HGI/ HGL 訂單邊緣不噴油. 其餘皆側緣噴油 (RMK00285) . 【美加訂單生產注意事項-CPL】1.客戶美加地區訂單實施修邊刀最大使用顆數上限(20顆) (RMK00717) . 【美加訂單生產注意事項-CPL】2.排程備註:注意修邊品質與毛邊 (RMK00717) . 【美加訂單生產注意事項-CPL】3.去毛邊輥的管制：兩側壓力均設定1.0 kg/cm2 (RMK00717) | 訂單:2509EFE006/002 CR1 <生產備註> 事項如下 . 【美加訂單生產注意事項-CR】1.兩側各加開一個spot cooling增加冷卻效果。 (RMK00717) . 【美加訂單生產注意事項-CR】2.發生毛邊時，請降速生產減輕毛邊程度，暫留討論後再處置。 (RMK00717) | 訂單:2509EFE006/002 CR2 <生產備註> 事項如下 . 【美加訂單生產注意事項-CR】1.兩側各加開一個spot cooling增加冷卻效果。 (RMK00717) . 【美加訂單生產注意事項-CR】2.發生毛邊時，請降速生產減輕毛邊程度，暫留討論後再處置。 (RMK00717) | 訂單:2509EFE006/002 CG1 <生產備註> 事項如下 . 【板形】 FLATNESS 板形≦12 I-UNIT（≦0.7％） (RMK-E_CHIN) . 鍍鋅表面不可有鋅痕、壓痕、凹陷、及刮傷 、應變痕等。 (RMK00054) . 鍍製方式 MIN 訂單. (RMK00073) . 鍍層 AZ150 (含) 以上 , 鋅花等級 C~E 目標D，避免鋅花晶界明顯後續造成烤漆點狀未塗漆。 (RMK00565) . MIN訂單為平均厚度放行，實測厚度NG時，如單位長度符合範圍，請放行 (RMK00585) . ★【弓形度】★該客戶有弓形度異常缺陷抱怨，請注意板型控制與未經整平區域要切除乾淨，且板型異常之鋼捲不得一級放行 (RMK00620) . 【美加訂單生產注意事項-CG1】副操確認完回控制室後，於生產排程鋼號旁簽名紀錄，以利後續追查(該排程生產完，排程單將保留)。 (RMK00717) . 【美加訂單生產注意事項-CG1】中央段副操每顆銲道出Pot時觀察銲道同時，確認Beaver Tail與鋼板接觸之Guide Roll羊毛氈狀況，並適時添加潤滑油(避免乾掉)。 (RMK00717) | 訂單:2509EFE006/002 CG2 <生產備註> 事項如下 . 【板形】 FLATNESS 板形≦12 I-UNIT（≦0.7％） (RMK-E_CHIN) . 鍍鋅表面不可有鋅痕、壓痕、凹陷、及刮傷 、應變痕等。 (RMK00054) . 鍍製方式 MIN 訂單. (RMK00073) . 鍍層 AZ150 (含) 以上 , 鋅花等級 C~E 目標D，避免鋅花晶界明顯後續造成烤漆點狀未塗漆。 (RMK00565) . MIN訂單為平均厚度放行，實測厚度NG時，如單位長度符合範圍，請放行 (RMK00585) . ★【弓形度】★該客戶有弓形度異常缺陷抱怨，請注意板型控制與未經整平區域要切除乾淨，且板型異常之鋼捲不得一級放行 (RMK00620) . 【美加訂單生產注意事項-CG2】1.使用SUB-NOZZLE (RMK00717) | 訂單:2509EFE006/002 CC1 <生產備註> 事項如下 . 【板形】 FLATNESS 板形≦12 I-UNIT（≦0.7％） (RMK-E_CHIN) . 正面面漆(20U)及正面總膜厚(25U)要求管制90%以上之膜厚,未達標準降級. (RMK00054) . 若背面面漆(20U)及背面總膜厚(25U)時要求管制90%以上之膜厚,未達標準降級 (RMK00054) . 面漆=18U(90%)~請購基準22U(110%),標準板總膜厚=5+20U(100%面漆). (RMK00054) . 30CM*全寬*留1塊給LAB及1塊給塗料商, (RMK00054) . 鍍製方式 MIN 訂單. (RMK00073) . 【捲取】注意！本單為直立式包裝。禁用STAGGER捲取送包裝！送RCL重處理例外。 (RMK00512) . MIN訂單為平均厚度放行，實測厚度NG時，如單位長度符合範圍，請放行 (RMK00585) . ★【弓形度】★該客戶有弓形度異常缺陷抱怨，請注意板型控制與未經整平區域要切除乾淨，且板型異常之鋼捲不得一級放行 (RMK00620) . 【美加訂單生產注意事項-CCP】1.請烤漆入口依照正背面漆鋼捲投向規定進行鋼捲投入。 (RMK00717) . 【美加訂單生產注意事項-CCP】2.烤漆入口依照鋼捲投向規定進行鋼捲投入。(CR1/CG1 CR2/CG2-->正向入料。CR1/CG2 CR2/CG1-->反向入料) (RMK00717) . 【美加訂單生產注意事項-CCP】3.此訂單背面漆一律採Nature塗裝，塗裝黏度設定40秒以上 (RMK00717) | 訂單:2509EFE006/002 CC2 <生產備註> 事項如下 . 【板形】 FLATNESS 板形≦12 I-UNIT（≦0.7％） (RMK-E_CHIN) . 正面面漆(20U)及正面總膜厚(25U)要求管制90%以上之膜厚,未達標準降級. (RMK00054) . 若背面面漆(20U)及背面總膜厚(25U)時要求管制90%以上之膜厚,未達標準降級 (RMK00054) . 面漆=18U(90%)~請購基準22U(110%),標準板總膜厚=5+20U(100%面漆). (RMK00054) . 30CM*全寬*留1塊給LAB及1塊給塗料商, (RMK00054) . 鍍製方式 MIN 訂單. (RMK00073) . 【捲取】注意！本單為直立式包裝。禁用STAGGER捲取送包裝！送RCL重處理例外。 (RMK00512) . MIN訂單為平均厚度放行，實測厚度NG時，如單位長度符合範圍，請放行 (RMK00585) . ★【弓形度】★該客戶有弓形度異常缺陷抱怨，請注意板型控制與未經整平區域要切除乾淨，且板型異常之鋼捲不得一級放行 (RMK00620) . 【美加訂單生產注意事項-CCP】1.請烤漆入口依照正背面漆鋼捲投向規定進行鋼捲投入。 (RMK00717) . 【美加訂單生產注意事項-CCP】2.烤漆入口依照鋼捲投向規定進行鋼捲投入。(CR1/CG1 CR2/CG2-->正向入料。CR1/CG2 CR2/CG1-->反向入料) (RMK00717) . 【美加訂單生產注意事項-CCP】3.此訂單背面漆一律採Nature塗裝，塗裝黏度設定40秒以上 (RMK00717) | 訂單:2509EFE006/002 RCL <生產備註> 事項如下 . 【捲取】注意！本單為直立式包裝。禁用STAGGER捲取送包裝！送RCL重處理例外。 (RMK00512) | 訂單:2509EFE006/002 CCPK 無 <生產備註> 事項 | 訂單:2509EFE006/002 CGQC <品檢備註> 事項如下 . 【板形】 FLATNESS 板形≦12 I-UNIT（≦0.7％） (RMK-E_CHIN) . 鍍層 AZ150 (含) 以上 , 鋅花等級 C~E 目標D，避免鋅花晶界明顯後續造成烤漆點狀未塗漆。 (RMK00565) . ★【弓形度】★該客戶有弓形度異常缺陷抱怨，請注意板型控制與未經整平區域要切除乾淨，且板型異常之鋼捲不得一級放行 (RMK00620) | 訂單:2509EFE006/002 CCQC <品檢備註> 事項如下 . 【板形】 FLATNESS 板形≦12 I-UNIT（≦0.7％） (RMK-E_CHIN) . 【捲取】注意！本單為直立式包裝。禁用STAGGER捲取送包裝！送RCL重處理例外。 (RMK00512) . ★【弓形度】★該客戶有弓形度異常缺陷抱怨，請注意板型控制與未經整平區域要切除乾淨，且板型異常之鋼捲不得一級放行 (RMK00620) | 訂單:2509EFE006/002 TOL 無 <生產備註> 事項 | 【板形】 FLATNESS 板形≦12 I-UNIT（≦0.7％）^^/CG1/CG2/CC1/CC2/CGQC/CCQC/^^ <<.E_CHIN 2025/08/18 09:03.>> | 訂單 2509EFE006/002 修改記錄如下: 20250811 14:27:44 (25010) 退火碼: >> H2, 用途碼: >> COG003, 背面標示: >> S000, 訂單背面顏色(五碼): >> BW57Y, 背面漆膜厚: >> 12.5, 背面漆塗漆型式幾塗幾烤: >> 2, 鉻酸鹽: >> Z, 訂單厚度: >> 0.0142, 訂單重: >> 40, 重量容許率(下限): >> 10, 重量容許率(上限): >> 10, 訂單寬度: >> 40.875, 鍍製方式: >> MIN, 鋼捲內徑: >> 508, 鋼捲下限重: >> 3, 鋼捲上限重: >> 4.5, 壓花條件碼: >> -, 表面花紋: >> R, 綠色識別碼: >> -, 印刷輥號: >> -, 產品代碼: >> PPGL, 皮膜碼: >> -, 單位別: >> I, 油品種類: >> Z, 塗油量: >> Z, 包裝代碼: >> E0 , 保護膜碼: >> -, 客戶試片取樣型式: >> -, 調質碼: >> S, 套筒碼: >> P , 規格: >> A792SSGR80, 製造標準: >> ASTM, 表面處理劑種類: >> Z, 表面處理劑塗佈量: >> Z, 伸長率測試: >> N, 硬度測試碼: >> N, 抗拉強度測試: >> N, 降伏強度測試: >> N, 厚度變異: >> 0, 訂單正面顏色(五碼): >> SYS69, 正面漆膜厚: >> 25, 正面漆塗漆型式幾塗幾烤: >> 2, 修邊碼: >> Y, 重量碼: >> AW, 鋼捲捲向: >> O, 鍍層碼: >> AZ50, | *:
PPGL | 2509EFE006/003 | 1. ASTM 鍍製方式為MIN 與"最終產品保證1/2 ASTM 厚度公差"不能共存 (OFP00216)-{.不符.} | 1. 製造標準為MS、ASTM或銷新加坡之訂單，若無技術指定優先用料，請優先使用國內料，勿使用ANFEN (OFP00406)-{.不符.} 2. ★提醒！MIN訂單先不要配安丰料★ (OFP00664)-{.不符.} | 1. ASTM 鍍製方式為MIN 與"最終產品保證1/2 ASTM 厚度公差"不能共存 (OFP00216)-{.不符.} 2. 鍍製方式為 MIN 或 TMI 時, 冷軋厚度公差 請改為 " 1/2 厚度公差" (OFP00265)-{.不符.} 3. 製造標準為MS、ASTM或銷新加坡之訂單，若無技術指定優先用料，請優先使用國內料，勿使用ANFEN (OFP00406)-{.不符.} 4. 【提醒】！本單為直立式包裝，嚴禁鍍鋅或烤漆後以STAGGER捲取 (OFP00451)-{.不符.} 5. ★提醒！MIN訂單先不要配安丰料★ (OFP00664)-{.不符.} 6. ※超耐候一系列用途要確認是否有英制公差需求，有英制公差需求時選配碼用ON027※ (OFP00680)-{.不符.} | 訂單:2509EFE006/003 CPL <生產備註> 事項如下 . 除HGI/ HGL 訂單邊緣不噴油. 其餘皆側緣噴油 (RMK00285) . 【美加訂單生產注意事項-CPL】1.客戶美加地區訂單實施修邊刀最大使用顆數上限(20顆) (RMK00717) . 【美加訂單生產注意事項-CPL】2.排程備註:注意修邊品質與毛邊 (RMK00717) . 【美加訂單生產注意事項-CPL】3.去毛邊輥的管制：兩側壓力均設定1.0 kg/cm2 (RMK00717) | 訂單:2509EFE006/003 CR1 <生產備註> 事項如下 . 【美加訂單生產注意事項-CR】1.兩側各加開一個spot cooling增加冷卻效果。 (RMK00717) . 【美加訂單生產注意事項-CR】2.發生毛邊時，請降速生產減輕毛邊程度，暫留討論後再處置。 (RMK00717) | 訂單:2509EFE006/003 CR2 <生產備註> 事項如下 . 【美加訂單生產注意事項-CR】1.兩側各加開一個spot cooling增加冷卻效果。 (RMK00717) . 【美加訂單生產注意事項-CR】2.發生毛邊時，請降速生產減輕毛邊程度，暫留討論後再處置。 (RMK00717) | 訂單:2509EFE006/003 CG1 <生產備註> 事項如下 . 【板形】 FLATNESS 板形≦12 I-UNIT（≦0.7％） (RMK-E_CHIN) . 鍍鋅表面不可有鋅痕、壓痕、凹陷、及刮傷 、應變痕等。 (RMK00054) . 鍍製方式 MIN 訂單. (RMK00073) . 鍍層 AZ150 (含) 以上 , 鋅花等級 C~E 目標D，避免鋅花晶界明顯後續造成烤漆點狀未塗漆。 (RMK00565) . MIN訂單為平均厚度放行，實測厚度NG時，如單位長度符合範圍，請放行 (RMK00585) . ★【弓形度】★該客戶有弓形度異常缺陷抱怨，請注意板型控制與未經整平區域要切除乾淨，且板型異常之鋼捲不得一級放行 (RMK00620) . 【美加訂單生產注意事項-CG1】副操確認完回控制室後，於生產排程鋼號旁簽名紀錄，以利後續追查(該排程生產完，排程單將保留)。 (RMK00717) . 【美加訂單生產注意事項-CG1】中央段副操每顆銲道出Pot時觀察銲道同時，確認Beaver Tail與鋼板接觸之Guide Roll羊毛氈狀況，並適時添加潤滑油(避免乾掉)。 (RMK00717) | 訂單:2509EFE006/003 CG2 <生產備註> 事項如下 . 【板形】 FLATNESS 板形≦12 I-UNIT（≦0.7％） (RMK-E_CHIN) . 鍍鋅表面不可有鋅痕、壓痕、凹陷、及刮傷 、應變痕等。 (RMK00054) . 鍍製方式 MIN 訂單. (RMK00073) . 鍍層 AZ150 (含) 以上 , 鋅花等級 C~E 目標D，避免鋅花晶界明顯後續造成烤漆點狀未塗漆。 (RMK00565) . MIN訂單為平均厚度放行，實測厚度NG時，如單位長度符合範圍，請放行 (RMK00585) . ★【弓形度】★該客戶有弓形度異常缺陷抱怨，請注意板型控制與未經整平區域要切除乾淨，且板型異常之鋼捲不得一級放行 (RMK00620) . 【美加訂單生產注意事項-CG2】1.使用SUB-NOZZLE (RMK00717) | 訂單:2509EFE006/003 CC1 <生產備註> 事項如下 . 【板形】 FLATNESS 板形≦12 I-UNIT（≦0.7％） (RMK-E_CHIN) . 正面面漆(20U)及正面總膜厚(25U)要求管制90%以上之膜厚,未達標準降級. (RMK00054) . 若背面面漆(20U)及背面總膜厚(25U)時要求管制90%以上之膜厚,未達標準降級 (RMK00054) . 面漆=18U(90%)~請購基準22U(110%),標準板總膜厚=5+20U(100%面漆). (RMK00054) . 30CM*全寬*留1塊給LAB及1塊給塗料商, (RMK00054) . 鍍製方式 MIN 訂單. (RMK00073) . 【捲取】注意！本單為直立式包裝。禁用STAGGER捲取送包裝！送RCL重處理例外。 (RMK00512) . MIN訂單為平均厚度放行，實測厚度NG時，如單位長度符合範圍，請放行 (RMK00585) . ★【弓形度】★該客戶有弓形度異常缺陷抱怨，請注意板型控制與未經整平區域要切除乾淨，且板型異常之鋼捲不得一級放行 (RMK00620) . 【美加訂單生產注意事項-CCP】1.請烤漆入口依照正背面漆鋼捲投向規定進行鋼捲投入。 (RMK00717) . 【美加訂單生產注意事項-CCP】2.烤漆入口依照鋼捲投向規定進行鋼捲投入。(CR1/CG1 CR2/CG2-->正向入料。CR1/CG2 CR2/CG1-->反向入料) (RMK00717) . 【美加訂單生產注意事項-CCP】3.此訂單背面漆一律採Nature塗裝，塗裝黏度設定40秒以上 (RMK00717) | 訂單:2509EFE006/003 CC2 <生產備註> 事項如下 . 【板形】 FLATNESS 板形≦12 I-UNIT（≦0.7％） (RMK-E_CHIN) . 正面面漆(20U)及正面總膜厚(25U)要求管制90%以上之膜厚,未達標準降級. (RMK00054) . 若背面面漆(20U)及背面總膜厚(25U)時要求管制90%以上之膜厚,未達標準降級 (RMK00054) . 面漆=18U(90%)~請購基準22U(110%),標準板總膜厚=5+20U(100%面漆). (RMK00054) . 30CM*全寬*留1塊給LAB及1塊給塗料商, (RMK00054) . 鍍製方式 MIN 訂單. (RMK00073) . 【捲取】注意！本單為直立式包裝。禁用STAGGER捲取送包裝！送RCL重處理例外。 (RMK00512) . MIN訂單為平均厚度放行，實測厚度NG時，如單位長度符合範圍，請放行 (RMK00585) . ★【弓形度】★該客戶有弓形度異常缺陷抱怨，請注意板型控制與未經整平區域要切除乾淨，且板型異常之鋼捲不得一級放行 (RMK00620) . 【美加訂單生產注意事項-CCP】1.請烤漆入口依照正背面漆鋼捲投向規定進行鋼捲投入。 (RMK00717) . 【美加訂單生產注意事項-CCP】2.烤漆入口依照鋼捲投向規定進行鋼捲投入。(CR1/CG1 CR2/CG2-->正向入料。CR1/CG2 CR2/CG1-->反向入料) (RMK00717) . 【美加訂單生產注意事項-CCP】3.此訂單背面漆一律採Nature塗裝，塗裝黏度設定40秒以上 (RMK00717) | 訂單:2509EFE006/003 RCL <生產備註> 事項如下 . 【捲取】注意！本單為直立式包裝。禁用STAGGER捲取送包裝！送RCL重處理例外。 (RMK00512) | 訂單:2509EFE006/003 CCPK 無 <生產備註> 事項 | 訂單:2509EFE006/003 CGQC <品檢備註> 事項如下 . 【板形】 FLATNESS 板形≦12 I-UNIT（≦0.7％） (RMK-E_CHIN) . 鍍層 AZ150 (含) 以上 , 鋅花等級 C~E 目標D，避免鋅花晶界明顯後續造成烤漆點狀未塗漆。 (RMK00565) . ★【弓形度】★該客戶有弓形度異常缺陷抱怨，請注意板型控制與未經整平區域要切除乾淨，且板型異常之鋼捲不得一級放行 (RMK00620) | 訂單:2509EFE006/003 CCQC <品檢備註> 事項如下 . 【板形】 FLATNESS 板形≦12 I-UNIT（≦0.7％） (RMK-E_CHIN) . 【捲取】注意！本單為直立式包裝。禁用STAGGER捲取送包裝！送RCL重處理例外。 (RMK00512) . ★【弓形度】★該客戶有弓形度異常缺陷抱怨，請注意板型控制與未經整平區域要切除乾淨，且板型異常之鋼捲不得一級放行 (RMK00620) | 訂單:2509EFE006/003 TOL 無 <生產備註> 事項 | 【板形】 FLATNESS 板形≦12 I-UNIT（≦0.7％）^^/CG1/CG2/CC1/CC2/CGQC/CCQC/^^ <<.E_CHIN 2025/08/18 09:15.>> | 訂單 2509EFE006/003 修改記錄如下: 20250811 14:28:51 (25010) 退火碼: >> H2, 用途碼: >> COG007, 背面標示: >> S000, 訂單背面顏色(五碼): >> BW57Y, 背面漆膜厚: >> 12.5, 背面漆塗漆型式幾塗幾烤: >> 2, 鉻酸鹽: >> Z, 訂單厚度: >> 0.0142, 訂單重: >> 40, 重量容許率(下限): >> 10, 重量容許率(上限): >> 10, 訂單寬度: >> 40.875, 鍍製方式: >> MIN, 鋼捲內徑: >> 508, 鋼捲下限重: >> 3, 鋼捲上限重: >> 4.5, 壓花條件碼: >> -, 表面花紋: >> R, 綠色識別碼: >> -, 印刷輥號: >> -, 產品代碼: >> PPGL, 皮膜碼: >> -, 單位別: >> I, 油品種類: >> Z, 塗油量: >> Z, 包裝代碼: >> E0 , 保護膜碼: >> -, 客戶試片取樣型式: >> -, 調質碼: >> S, 套筒碼: >> P , 規格: >> A792SSGR80, 製造標準: >> ASTM, 表面處理劑種類: >> Z, 表面處理劑塗佈量: >> Z, 伸長率測試: >> N, 硬度測試碼: >> N, 抗拉強度測試: >> N, 降伏強度測試: >> N, 厚度變異: >> 0, 訂單正面顏色(五碼): >> SBG46, 正面漆膜厚: >> 25, 正面漆塗漆型式幾塗幾烤: >> 2, 修邊碼: >> Y, 重量碼: >> AW, 鋼捲捲向: >> O, 鍍層碼: >> AZ50, 20250811 14:30:10 (25010) 用途碼: COG007 >> COG003, | *:
PPGL | 2509EFE006/004 | 1. ASTM 鍍製方式為MIN 與"最終產品保證1/2 ASTM 厚度公差"不能共存 (OFP00216)-{.不符.} | 1. 製造標準為MS、ASTM或銷新加坡之訂單，若無技術指定優先用料，請優先使用國內料，勿使用ANFEN (OFP00406)-{.不符.} 2. ★提醒！MIN訂單先不要配安丰料★ (OFP00664)-{.不符.} | 1. ASTM 鍍製方式為MIN 與"最終產品保證1/2 ASTM 厚度公差"不能共存 (OFP00216)-{.不符.} 2. 鍍製方式為 MIN 或 TMI 時, 冷軋厚度公差 請改為 " 1/2 厚度公差" (OFP00265)-{.不符.} 3. 製造標準為MS、ASTM或銷新加坡之訂單，若無技術指定優先用料，請優先使用國內料，勿使用ANFEN (OFP00406)-{.不符.} 4. 【提醒】！本單為直立式包裝，嚴禁鍍鋅或烤漆後以STAGGER捲取 (OFP00451)-{.不符.} 5. ★提醒！MIN訂單先不要配安丰料★ (OFP00664)-{.不符.} 6. ※超耐候一系列用途要確認是否有英制公差需求，有英制公差需求時選配碼用ON027※ (OFP00680)-{.不符.} | 訂單:2509EFE006/004 CPL <生產備註> 事項如下 . 除HGI/ HGL 訂單邊緣不噴油. 其餘皆側緣噴油 (RMK00285) . 【美加訂單生產注意事項-CPL】1.客戶美加地區訂單實施修邊刀最大使用顆數上限(20顆) (RMK00717) . 【美加訂單生產注意事項-CPL】2.排程備註:注意修邊品質與毛邊 (RMK00717) . 【美加訂單生產注意事項-CPL】3.去毛邊輥的管制：兩側壓力均設定1.0 kg/cm2 (RMK00717) | 訂單:2509EFE006/004 CR1 <生產備註> 事項如下 . 【美加訂單生產注意事項-CR】1.兩側各加開一個spot cooling增加冷卻效果。 (RMK00717) . 【美加訂單生產注意事項-CR】2.發生毛邊時，請降速生產減輕毛邊程度，暫留討論後再處置。 (RMK00717) | 訂單:2509EFE006/004 CR2 <生產備註> 事項如下 . 【美加訂單生產注意事項-CR】1.兩側各加開一個spot cooling增加冷卻效果。 (RMK00717) . 【美加訂單生產注意事項-CR】2.發生毛邊時，請降速生產減輕毛邊程度，暫留討論後再處置。 (RMK00717) | 訂單:2509EFE006/004 CG1 <生產備註> 事項如下 . 【板形】 FLATNESS 板形≦12 I-UNIT（≦0.7％） (RMK-E_CHIN) . 鍍鋅表面不可有鋅痕、壓痕、凹陷、及刮傷 、應變痕等。 (RMK00054) . 鍍製方式 MIN 訂單. (RMK00073) . 鍍層 AZ150 (含) 以上 , 鋅花等級 C~E 目標D，避免鋅花晶界明顯後續造成烤漆點狀未塗漆。 (RMK00565) . MIN訂單為平均厚度放行，實測厚度NG時，如單位長度符合範圍，請放行 (RMK00585) . ★【弓形度】★該客戶有弓形度異常缺陷抱怨，請注意板型控制與未經整平區域要切除乾淨，且板型異常之鋼捲不得一級放行 (RMK00620) . 【美加訂單生產注意事項-CG1】副操確認完回控制室後，於生產排程鋼號旁簽名紀錄，以利後續追查(該排程生產完，排程單將保留)。 (RMK00717) . 【美加訂單生產注意事項-CG1】中央段副操每顆銲道出Pot時觀察銲道同時，確認Beaver Tail與鋼板接觸之Guide Roll羊毛氈狀況，並適時添加潤滑油(避免乾掉)。 (RMK00717) | 訂單:2509EFE006/004 CG2 <生產備註> 事項如下 . 【板形】 FLATNESS 板形≦12 I-UNIT（≦0.7％） (RMK-E_CHIN) . 鍍鋅表面不可有鋅痕、壓痕、凹陷、及刮傷 、應變痕等。 (RMK00054) . 鍍製方式 MIN 訂單. (RMK00073) . 鍍層 AZ150 (含) 以上 , 鋅花等級 C~E 目標D，避免鋅花晶界明顯後續造成烤漆點狀未塗漆。 (RMK00565) . MIN訂單為平均厚度放行，實測厚度NG時，如單位長度符合範圍，請放行 (RMK00585) . ★【弓形度】★該客戶有弓形度異常缺陷抱怨，請注意板型控制與未經整平區域要切除乾淨，且板型異常之鋼捲不得一級放行 (RMK00620) . 【美加訂單生產注意事項-CG2】1.使用SUB-NOZZLE (RMK00717) | 訂單:2509EFE006/004 CC1 <生產備註> 事項如下 . 【板形】 FLATNESS 板形≦12 I-UNIT（≦0.7％） (RMK-E_CHIN) . 正面面漆(20U)及正面總膜厚(25U)要求管制90%以上之膜厚,未達標準降級. (RMK00054) . 若背面面漆(20U)及背面總膜厚(25U)時要求管制90%以上之膜厚,未達標準降級 (RMK00054) . 面漆=18U(90%)~請購基準22U(110%),標準板總膜厚=5+20U(100%面漆). (RMK00054) . 30CM*全寬*留1塊給LAB及1塊給塗料商, (RMK00054) . 鍍製方式 MIN 訂單. (RMK00073) . 【捲取】注意！本單為直立式包裝。禁用STAGGER捲取送包裝！送RCL重處理例外。 (RMK00512) . MIN訂單為平均厚度放行，實測厚度NG時，如單位長度符合範圍，請放行 (RMK00585) . ★【弓形度】★該客戶有弓形度異常缺陷抱怨，請注意板型控制與未經整平區域要切除乾淨，且板型異常之鋼捲不得一級放行 (RMK00620) . 【美加訂單生產注意事項-CCP】1.請烤漆入口依照正背面漆鋼捲投向規定進行鋼捲投入。 (RMK00717) . 【美加訂單生產注意事項-CCP】2.烤漆入口依照鋼捲投向規定進行鋼捲投入。(CR1/CG1 CR2/CG2-->正向入料。CR1/CG2 CR2/CG1-->反向入料) (RMK00717) . 【美加訂單生產注意事項-CCP】3.此訂單背面漆一律採Nature塗裝，塗裝黏度設定40秒以上 (RMK00717) | 訂單:2509EFE006/004 CC2 <生產備註> 事項如下 . 【板形】 FLATNESS 板形≦12 I-UNIT（≦0.7％） (RMK-E_CHIN) . 正面面漆(20U)及正面總膜厚(25U)要求管制90%以上之膜厚,未達標準降級. (RMK00054) . 若背面面漆(20U)及背面總膜厚(25U)時要求管制90%以上之膜厚,未達標準降級 (RMK00054) . 面漆=18U(90%)~請購基準22U(110%),標準板總膜厚=5+20U(100%面漆). (RMK00054) . 30CM*全寬*留1塊給LAB及1塊給塗料商, (RMK00054) . 鍍製方式 MIN 訂單. (RMK00073) . 【捲取】注意！本單為直立式包裝。禁用STAGGER捲取送包裝！送RCL重處理例外。 (RMK00512) . MIN訂單為平均厚度放行，實測厚度NG時，如單位長度符合範圍，請放行 (RMK00585) . ★【弓形度】★該客戶有弓形度異常缺陷抱怨，請注意板型控制與未經整平區域要切除乾淨，且板型異常之鋼捲不得一級放行 (RMK00620) . 【美加訂單生產注意事項-CCP】1.請烤漆入口依照正背面漆鋼捲投向規定進行鋼捲投入。 (RMK00717) . 【美加訂單生產注意事項-CCP】2.烤漆入口依照鋼捲投向規定進行鋼捲投入。(CR1/CG1 CR2/CG2-->正向入料。CR1/CG2 CR2/CG1-->反向入料) (RMK00717) . 【美加訂單生產注意事項-CCP】3.此訂單背面漆一律採Nature塗裝，塗裝黏度設定40秒以上 (RMK00717) | 訂單:2509EFE006/004 RCL <生產備註> 事項如下 . 【捲取】注意！本單為直立式包裝。禁用STAGGER捲取送包裝！送RCL重處理例外。 (RMK00512) | 訂單:2509EFE006/004 CCPK 無 <生產備註> 事項 | 訂單:2509EFE006/004 CGQC <品檢備註> 事項如下 . 【板形】 FLATNESS 板形≦12 I-UNIT（≦0.7％） (RMK-E_CHIN) . 鍍層 AZ150 (含) 以上 , 鋅花等級 C~E 目標D，避免鋅花晶界明顯後續造成烤漆點狀未塗漆。 (RMK00565) . ★【弓形度】★該客戶有弓形度異常缺陷抱怨，請注意板型控制與未經整平區域要切除乾淨，且板型異常之鋼捲不得一級放行 (RMK00620) | 訂單:2509EFE006/004 CCQC <品檢備註> 事項如下 . 【板形】 FLATNESS 板形≦12 I-UNIT（≦0.7％） (RMK-E_CHIN) . 【捲取】注意！本單為直立式包裝。禁用STAGGER捲取送包裝！送RCL重處理例外。 (RMK00512) . ★【弓形度】★該客戶有弓形度異常缺陷抱怨，請注意板型控制與未經整平區域要切除乾淨，且板型異常之鋼捲不得一級放行 (RMK00620) | 訂單:2509EFE006/004 TOL 無 <生產備註> 事項 | 【板形】 FLATNESS 板形≦12 I-UNIT（≦0.7％）^^/CG1/CG2/CC1/CC2/CGQC/CCQC/^^ <<.E_CHIN 2025/08/18 09:15.>> | 訂單 2509EFE006/004 修改記錄如下: 20250811 14:28:41 (25010) 退火碼: >> H2, 用途碼: >> COG003, 背面標示: >> S000, 訂單背面顏色(五碼): >> BW57Y, 背面漆膜厚: >> 12.5, 背面漆塗漆型式幾塗幾烤: >> 2, 鉻酸鹽: >> Z, 訂單厚度: >> 0.0142, 訂單重: >> 40, 重量容許率(下限): >> 10, 重量容許率(上限): >> 10, 訂單寬度: >> 40.875, 鍍製方式: >> MIN, 鋼捲內徑: >> 508, 鋼捲下限重: >> 3, 鋼捲上限重: >> 4.5, 壓花條件碼: >> -, 表面花紋: >> R, 綠色識別碼: >> -, 印刷輥號: >> -, 產品代碼: >> PPGL, 皮膜碼: >> -, 單位別: >> I, 油品種類: >> Z, 塗油量: >> Z, 包裝代碼: >> E0 , 保護膜碼: >> -, 客戶試片取樣型式: >> -, 調質碼: >> S, 套筒碼: >> P , 規格: >> A792SSGR80, 製造標準: >> ASTM, 表面處理劑種類: >> Z, 表面處理劑塗佈量: >> Z, 伸長率測試: >> N, 硬度測試碼: >> N, 抗拉強度測試: >> N, 降伏強度測試: >> N, 厚度變異: >> 0, 訂單正面顏色(五碼): >> SBG50, 正面漆膜厚: >> 25, 正面漆塗漆型式幾塗幾烤: >> 2, 修邊碼: >> Y, 重量碼: >> AW, 鋼捲捲向: >> O, 鍍層碼: >> AZ50, | *:
PPGL | 2509EFE006/005 | 1. ASTM 鍍製方式為MIN 與"最終產品保證1/2 ASTM 厚度公差"不能共存 (OFP00216)-{.不符.} | 1. 製造標準為MS、ASTM或銷新加坡之訂單，若無技術指定優先用料，請優先使用國內料，勿使用ANFEN (OFP00406)-{.不符.} 2. ★提醒！MIN訂單先不要配安丰料★ (OFP00664)-{.不符.} | 1. ASTM 鍍製方式為MIN 與"最終產品保證1/2 ASTM 厚度公差"不能共存 (OFP00216)-{.不符.} 2. 鍍製方式為 MIN 或 TMI 時, 冷軋厚度公差 請改為 " 1/2 厚度公差" (OFP00265)-{.不符.} 3. 製造標準為MS、ASTM或銷新加坡之訂單，若無技術指定優先用料，請優先使用國內料，勿使用ANFEN (OFP00406)-{.不符.} 4. 【提醒】！本單為直立式包裝，嚴禁鍍鋅或烤漆後以STAGGER捲取 (OFP00451)-{.不符.} 5. ★提醒！MIN訂單先不要配安丰料★ (OFP00664)-{.不符.} 6. ※超耐候一系列用途要確認是否有英制公差需求，有英制公差需求時選配碼用ON027※ (OFP00680)-{.不符.} | 訂單:2509EFE006/005 CPL <生產備註> 事項如下 . 除HGI/ HGL 訂單邊緣不噴油. 其餘皆側緣噴油 (RMK00285) . 【美加訂單生產注意事項-CPL】1.客戶美加地區訂單實施修邊刀最大使用顆數上限(20顆) (RMK00717) . 【美加訂單生產注意事項-CPL】2.排程備註:注意修邊品質與毛邊 (RMK00717) . 【美加訂單生產注意事項-CPL】3.去毛邊輥的管制：兩側壓力均設定1.0 kg/cm2 (RMK00717) | 訂單:2509EFE006/005 CR1 <生產備註> 事項如下 . 【美加訂單生產注意事項-CR】1.兩側各加開一個spot cooling增加冷卻效果。 (RMK00717) . 【美加訂單生產注意事項-CR】2.發生毛邊時，請降速生產減輕毛邊程度，暫留討論後再處置。 (RMK00717) | 訂單:2509EFE006/005 CR2 <生產備註> 事項如下 . 【美加訂單生產注意事項-CR】1.兩側各加開一個spot cooling增加冷卻效果。 (RMK00717) . 【美加訂單生產注意事項-CR】2.發生毛邊時，請降速生產減輕毛邊程度，暫留討論後再處置。 (RMK00717) | 訂單:2509EFE006/005 CG1 <生產備註> 事項如下 . 【板形】 FLATNESS 板形≦12 I-UNIT（≦0.7％） (RMK-E_CHIN) . 鍍鋅表面不可有鋅痕、壓痕、凹陷、及刮傷 、應變痕等。 (RMK00054) . 鍍製方式 MIN 訂單. (RMK00073) . 鍍層 AZ150 (含) 以上 , 鋅花等級 C~E 目標D，避免鋅花晶界明顯後續造成烤漆點狀未塗漆。 (RMK00565) . MIN訂單為平均厚度放行，實測厚度NG時，如單位長度符合範圍，請放行 (RMK00585) . ★【弓形度】★該客戶有弓形度異常缺陷抱怨，請注意板型控制與未經整平區域要切除乾淨，且板型異常之鋼捲不得一級放行 (RMK00620) . 【美加訂單生產注意事項-CG1】副操確認完回控制室後，於生產排程鋼號旁簽名紀錄，以利後續追查(該排程生產完，排程單將保留)。 (RMK00717) . 【美加訂單生產注意事項-CG1】中央段副操每顆銲道出Pot時觀察銲道同時，確認Beaver Tail與鋼板接觸之Guide Roll羊毛氈狀況，並適時添加潤滑油(避免乾掉)。 (RMK00717) | 訂單:2509EFE006/005 CG2 <生產備註> 事項如下 . 【板形】 FLATNESS 板形≦12 I-UNIT（≦0.7％） (RMK-E_CHIN) . 鍍鋅表面不可有鋅痕、壓痕、凹陷、及刮傷 、應變痕等。 (RMK00054) . 鍍製方式 MIN 訂單. (RMK00073) . 鍍層 AZ150 (含) 以上 , 鋅花等級 C~E 目標D，避免鋅花晶界明顯後續造成烤漆點狀未塗漆。 (RMK00565) . MIN訂單為平均厚度放行，實測厚度NG時，如單位長度符合範圍，請放行 (RMK00585) . ★【弓形度】★該客戶有弓形度異常缺陷抱怨，請注意板型控制與未經整平區域要切除乾淨，且板型異常之鋼捲不得一級放行 (RMK00620) . 【美加訂單生產注意事項-CG2】1.使用SUB-NOZZLE (RMK00717) | 訂單:2509EFE006/005 CC1 <生產備註> 事項如下 . 【板形】 FLATNESS 板形≦12 I-UNIT（≦0.7％） (RMK-E_CHIN) . 正面面漆(20U)及正面總膜厚(25U)要求管制90%以上之膜厚,未達標準降級. (RMK00054) . 若背面面漆(20U)及背面總膜厚(25U)時要求管制90%以上之膜厚,未達標準降級 (RMK00054) . 面漆=18U(90%)~請購基準22U(110%),標準板總膜厚=5+20U(100%面漆). (RMK00054) . 30CM*全寬*留1塊給LAB及1塊給塗料商, (RMK00054) . 鍍製方式 MIN 訂單. (RMK00073) . 【捲取】注意！本單為直立式包裝。禁用STAGGER捲取送包裝！送RCL重處理例外。 (RMK00512) . 【抽氣量】白色系在CC1生產時,FINISH抽氣量請設定250,如生產中發生色差b值異常升高,請股長再加大抽氣量因應 (RMK00560) . MIN訂單為平均厚度放行，實測厚度NG時，如單位長度符合範圍，請放行 (RMK00585) . ★【弓形度】★該客戶有弓形度異常缺陷抱怨，請注意板型控制與未經整平區域要切除乾淨，且板型異常之鋼捲不得一級放行 (RMK00620) . 【美加訂單生產注意事項-CCP】1.請烤漆入口依照正背面漆鋼捲投向規定進行鋼捲投入。 (RMK00717) . 【美加訂單生產注意事項-CCP】2.烤漆入口依照鋼捲投向規定進行鋼捲投入。(CR1/CG1 CR2/CG2-->正向入料。CR1/CG2 CR2/CG1-->反向入料) (RMK00717) . 【美加訂單生產注意事項-CCP】3.此訂單背面漆一律採Nature塗裝，塗裝黏度設定40秒以上 (RMK00717) | 訂單:2509EFE006/005 CC2 <生產備註> 事項如下 . 【板形】 FLATNESS 板形≦12 I-UNIT（≦0.7％） (RMK-E_CHIN) . 正面面漆(20U)及正面總膜厚(25U)要求管制90%以上之膜厚,未達標準降級. (RMK00054) . 若背面面漆(20U)及背面總膜厚(25U)時要求管制90%以上之膜厚,未達標準降級 (RMK00054) . 面漆=18U(90%)~請購基準22U(110%),標準板總膜厚=5+20U(100%面漆). (RMK00054) . 30CM*全寬*留1塊給LAB及1塊給塗料商, (RMK00054) . 鍍製方式 MIN 訂單. (RMK00073) . 【捲取】注意！本單為直立式包裝。禁用STAGGER捲取送包裝！送RCL重處理例外。 (RMK00512) . 【抽氣量】白色系在CC1生產時,FINISH抽氣量請設定250,如生產中發生色差b值異常升高,請股長再加大抽氣量因應 (RMK00560) . MIN訂單為平均厚度放行，實測厚度NG時，如單位長度符合範圍，請放行 (RMK00585) . ★【弓形度】★該客戶有弓形度異常缺陷抱怨，請注意板型控制與未經整平區域要切除乾淨，且板型異常之鋼捲不得一級放行 (RMK00620) . 【美加訂單生產注意事項-CCP】1.請烤漆入口依照正背面漆鋼捲投向規定進行鋼捲投入。 (RMK00717) . 【美加訂單生產注意事項-CCP】2.烤漆入口依照鋼捲投向規定進行鋼捲投入。(CR1/CG1 CR2/CG2-->正向入料。CR1/CG2 CR2/CG1-->反向入料) (RMK00717) . 【美加訂單生產注意事項-CCP】3.此訂單背面漆一律採Nature塗裝，塗裝黏度設定40秒以上 (RMK00717) | 訂單:2509EFE006/005 RCL <生產備註> 事項如下 . 【捲取】注意！本單為直立式包裝。禁用STAGGER捲取送包裝！送RCL重處理例外。 (RMK00512) | 訂單:2509EFE006/005 CCPK 無 <生產備註> 事項 | 訂單:2509EFE006/005 CGQC <品檢備註> 事項如下 . 【板形】 FLATNESS 板形≦12 I-UNIT（≦0.7％） (RMK-E_CHIN) . 鍍層 AZ150 (含) 以上 , 鋅花等級 C~E 目標D，避免鋅花晶界明顯後續造成烤漆點狀未塗漆。 (RMK00565) . ★【弓形度】★該客戶有弓形度異常缺陷抱怨，請注意板型控制與未經整平區域要切除乾淨，且板型異常之鋼捲不得一級放行 (RMK00620) | 訂單:2509EFE006/005 CCQC <品檢備註> 事項如下 . 【板形】 FLATNESS 板形≦12 I-UNIT（≦0.7％） (RMK-E_CHIN) . 【捲取】注意！本單為直立式包裝。禁用STAGGER捲取送包裝！送RCL重處理例外。 (RMK00512) . ★【弓形度】★該客戶有弓形度異常缺陷抱怨，請注意板型控制與未經整平區域要切除乾淨，且板型異常之鋼捲不得一級放行 (RMK00620) | 訂單:2509EFE006/005 TOL 無 <生產備註> 事項 | 【板形】 FLATNESS 板形≦12 I-UNIT（≦0.7％）^^/CG1/CG2/CC1/CC2/CGQC/CCQC/^^ <<.E_CHIN 2025/08/18 09:16.>> | 訂單 2509EFE006/005 修改記錄如下: 20250811 14:31:23 (25010) 退火碼: >> H2, 用途碼: >> COG007, 背面標示: >> S000, 訂單背面顏色(五碼): >> BW57Y, 背面漆膜厚: >> 12.5, 背面漆塗漆型式幾塗幾烤: >> 2, 鉻酸鹽: >> Z, 訂單厚度: >> 0.0142, 訂單重: >> 40, 重量容許率(下限): >> 10, 重量容許率(上限): >> 10, 訂單寬度: >> 40.875, 鍍製方式: >> MIN, 鋼捲內徑: >> 508, 鋼捲下限重: >> 3, 鋼捲上限重: >> 4.5, 壓花條件碼: >> -, 表面花紋: >> R, 綠色識別碼: >> -, 印刷輥號: >> -, 產品代碼: >> PPGL, 皮膜碼: >> -, 單位別: >> I, 油品種類: >> Z, 塗油量: >> Z, 包裝代碼: >> E0 , 保護膜碼: >> -, 客戶試片取樣型式: >> -, 調質碼: >> S, 套筒碼: >> P , 規格: >> A792SSGR80, 製造標準: >> ASTM, 表面處理劑種類: >> Z, 表面處理劑塗佈量: >> Z, 伸長率測試: >> N, 硬度測試碼: >> N, 抗拉強度測試: >> N, 降伏強度測試: >> N, 厚度變異: >> 0, 訂單正面顏色(五碼): >> SWG3W, 正面漆膜厚: >> 25, 正面漆塗漆型式幾塗幾烤: >> 2, 修邊碼: >> Y, 重量碼: >> AW, 鋼捲捲向: >> O, 鍍層碼: >> AZ50, 20250811 14:31:54 (25010) 用途碼: COG007 >> COG003, | *:
PPGL | 2509EFE007/001 | 1. ASTM 鍍製方式為MIN 與"最終產品保證1/2 ASTM 厚度公差"不能共存 (OFP00216)-{.不符.} 2. 單捲限重檢核 (原料重:16.5~21.5, 分切困難:18.16~19.16, 單捲限重:3.62~4.54)(OFP00031)-{.不符.} | 1. 製造標準為MS、ASTM或銷新加坡之訂單，若無技術指定優先用料，請優先使用國內料，勿使用ANFEN (OFP00406)-{.不符.} 2. ★提醒！MIN訂單先不要配安丰料★ (OFP00664)-{.不符.} | 1. ASTM 鍍製方式為MIN 與"最終產品保證1/2 ASTM 厚度公差"不能共存 (OFP00216)-{.不符.} 2. 鍍製方式為 MIN 或 TMI 時, 冷軋厚度公差 請改為 " 1/2 厚度公差" (OFP00265)-{.不符.} 3. 製造標準為MS、ASTM或銷新加坡之訂單，若無技術指定優先用料，請優先使用國內料，勿使用ANFEN (OFP00406)-{.不符.} 4. 【提醒】！本單為直立式包裝，嚴禁鍍鋅或烤漆後以STAGGER捲取 (OFP00451)-{.不符.} 5. ★提醒！MIN訂單先不要配安丰料★ (OFP00664)-{.不符.} | 訂單:2509EFE007/001 CPL <生產備註> 事項如下 . 除HGI/ HGL 訂單邊緣不噴油. 其餘皆側緣噴油 (RMK00285) . 【美加訂單生產注意事項-CPL】1.客戶美加地區訂單實施修邊刀最大使用顆數上限(20顆) (RMK00717) . 【美加訂單生產注意事項-CPL】2.排程備註:注意修邊品質與毛邊 (RMK00717) . 【美加訂單生產注意事項-CPL】3.去毛邊輥的管制：兩側壓力均設定1.0 kg/cm2 (RMK00717) | 訂單:2509EFE007/001 CR1 <生產備註> 事項如下 . 【美加訂單生產注意事項-CR】1.兩側各加開一個spot cooling增加冷卻效果。 (RMK00717) . 【美加訂單生產注意事項-CR】2.發生毛邊時，請降速生產減輕毛邊程度，暫留討論後再處置。 (RMK00717) | 訂單:2509EFE007/001 CR2 <生產備註> 事項如下 . 【美加訂單生產注意事項-CR】1.兩側各加開一個spot cooling增加冷卻效果。 (RMK00717) . 【美加訂單生產注意事項-CR】2.發生毛邊時，請降速生產減輕毛邊程度，暫留討論後再處置。 (RMK00717) | 訂單:2509EFE007/001 CG1 <生產備註> 事項如下 . 鍍製方式 MIN 訂單. (RMK00073) . MIN訂單為平均厚度放行，實測厚度NG時，如單位長度符合範圍，請放行 (RMK00585) . 【美加訂單生產注意事項-CG1】副操確認完回控制室後，於生產排程鋼號旁簽名紀錄，以利後續追查(該排程生產完，排程單將保留)。 (RMK00717) . 【美加訂單生產注意事項-CG1】中央段副操每顆銲道出Pot時觀察銲道同時，確認Beaver Tail與鋼板接觸之Guide Roll羊毛氈狀況，並適時添加潤滑油(避免乾掉)。 (RMK00717) | 訂單:2509EFE007/001 CG2 <生產備註> 事項如下 . 鍍製方式 MIN 訂單. (RMK00073) . MIN訂單為平均厚度放行，實測厚度NG時，如單位長度符合範圍，請放行 (RMK00585) . 【美加訂單生產注意事項-CG2】1.使用SUB-NOZZLE (RMK00717) | 訂單:2509EFE007/001 CC1 <生產備註> 事項如下 . 【水痕】因YCP 近似深黑色水痕可能嚴重，因此指定CC1生產注意W/Q 使用純水與水量控制 (RMK-E_CHIN) . 【分切】經確認 HR 16.5～21.5噸 分切 3.62～4.54噸應該剛剛好，若生產有問題請知會 劉珮玄 (RMK-E_CHIN) . 鍍製方式 MIN 訂單. (RMK00073) . 請品檢務必遵守 30CM*全寬*留1塊給LAB及1塊給塗料商，若背面非"B"字頭則各留2片 (RMK00105) . 品檢人員於LAB試片上註記測試物性耐久及曝曬 (RMK00105) . 【捲取】注意！本單為直立式包裝。禁用STAGGER捲取送包裝！送RCL重處理例外。 (RMK00512) . MIN訂單為平均厚度放行，實測厚度NG時，如單位長度符合範圍，請放行 (RMK00585) . 【美加訂單生產注意事項-CCP】1.請烤漆入口依照正背面漆鋼捲投向規定進行鋼捲投入。 (RMK00717) . 【美加訂單生產注意事項-CCP】2.烤漆入口依照鋼捲投向規定進行鋼捲投入。(CR1/CG1 CR2/CG2-->正向入料。CR1/CG2 CR2/CG1-->反向入料) (RMK00717) . 【美加訂單生產注意事項-CCP】3.此訂單背面漆一律採Nature塗裝，塗裝黏度設定40秒以上 (RMK00717) | 訂單:2509EFE007/001 CC2 <生產備註> 事項如下 . 【水痕】因YCP 近似深黑色水痕可能嚴重，因此指定CC1生產注意W/Q 使用純水與水量控制 (RMK-E_CHIN) . 【分切】經確認 HR 16.5～21.5噸 分切 3.62～4.54噸應該剛剛好，若生產有問題請知會 劉珮玄 (RMK-E_CHIN) . 鍍製方式 MIN 訂單. (RMK00073) . 請品檢務必遵守 30CM*全寬*留1塊給LAB及1塊給塗料商，若背面非"B"字頭則各留2片 (RMK00105) . 品檢人員於LAB試片上註記測試物性耐久及曝曬 (RMK00105) . 【捲取】注意！本單為直立式包裝。禁用STAGGER捲取送包裝！送RCL重處理例外。 (RMK00512) . MIN訂單為平均厚度放行，實測厚度NG時，如單位長度符合範圍，請放行 (RMK00585) . 【美加訂單生產注意事項-CCP】1.請烤漆入口依照正背面漆鋼捲投向規定進行鋼捲投入。 (RMK00717) . 【美加訂單生產注意事項-CCP】2.烤漆入口依照鋼捲投向規定進行鋼捲投入。(CR1/CG1 CR2/CG2-->正向入料。CR1/CG2 CR2/CG1-->反向入料) (RMK00717) . 【美加訂單生產注意事項-CCP】3.此訂單背面漆一律採Nature塗裝，塗裝黏度設定40秒以上 (RMK00717) | 訂單:2509EFE007/001 RCL <生產備註> 事項如下 . 【捲取】注意！本單為直立式包裝。禁用STAGGER捲取送包裝！送RCL重處理例外。 (RMK00512) | 訂單:2509EFE007/001 CCPK 無 <生產備註> 事項 | 訂單:2509EFE007/001 CGQC 無 <品檢備註> 事項 | 訂單:2509EFE007/001 CCQC <品檢備註> 事項如下 . 【水痕】因YCP 近似深黑色水痕可能嚴重，因此指定CC1生產注意W/Q 使用純水與水量控制 (RMK-E_CHIN) . 【分切】經確認 HR 16.5～21.5噸 分切 3.62～4.54噸應該剛剛好，若生產有問題請知會 劉珮玄 (RMK-E_CHIN) . 請品檢務必遵守 30CM*全寬*留1塊給LAB及1塊給塗料商，若背面非"B"字頭則各留2片 (RMK00105) . 【捲取】注意！本單為直立式包裝。禁用STAGGER捲取送包裝！送RCL重處理例外。 (RMK00512) | 訂單:2509EFE007/001 TOL 無 <生產備註> 事項 | 【分切】經確認 HR 16.5～21.5噸 分切 3.62～4.54噸應該剛剛好，若生產有問題請知會 劉珮玄^^/CC1/CC2/CCQC/^^ <<.E_CHIN 2025/08/20 13:14.>> 【水痕】因YCP 近似深黑色水痕可能嚴重，因此指定CC1生產注意W/Q 使用純水與水量控制^^/CC1/CC2/CCQC/^^ <<.E_CHIN 2025/08/20 13:15.>> | 訂單 2509EFE007/001 修改記錄如下: 20250815 13:09:36 (25008) 退火碼: >> H2, 用途碼: >> COG001, 背面標示: >> S000, 訂單背面顏色(五碼): >> BW4CY, 背面漆膜厚: >> 12.5, 背面漆塗漆型式幾塗幾烤: >> 2, 鉻酸鹽: >> Z, 訂單厚度: >> 0.0142, 訂單重: >> 120, 重量容許率(下限): >> 10, 重量容許率(上限): >> 10, 訂單寬度: >> 40.875, 鍍製方式: >> MIN, 鋼捲內徑: >> 508, 鋼捲下限重: >> 3.62, 鋼捲上限重: >> 4.54, 壓花條件碼: >> -, 表面花紋: >> R, 綠色識別碼: >> -, 印刷輥號: >> -, 產品代碼: >> PPGL, 皮膜碼: >> -, 單位別: >> I, 油品種類: >> Z, 塗油量: >> Z, 包裝代碼: >> E0 , 保護膜碼: >> -, 客戶試片取樣型式: >> -, 調質碼: >> S, 套筒碼: >> N , 規格: >> A792SSGR80, 製造標準: >> ASTM, 表面處理劑種類: >> Z, 表面處理劑塗佈量: >> Z, 伸長率測試: >> N, 硬度測試碼: >> N, 抗拉強度測試: >> N, 降伏強度測試: >> N, 厚度變異: >> 0, 訂單正面顏色(五碼): >> 7Y91T, 正面漆膜厚: >> 25, 正面漆塗漆型式幾塗幾烤: >> 2, 修邊碼: >> Y, 重量碼: >> AW, 鋼捲捲向: >> O, 鍍層碼: >> AZ35, | *:
PPGL | 2509EFE007/002 | 1. ASTM 鍍製方式為MIN 與"最終產品保證1/2 ASTM 厚度公差"不能共存 (OFP00216)-{.不符.} 2. 單捲限重檢核 (原料重:16.5~21.5, 分切困難:18.16~19.16, 單捲限重:3.62~4.54)(OFP00031)-{.不符.} | 1. 製造標準為MS、ASTM或銷新加坡之訂單，若無技術指定優先用料，請優先使用國內料，勿使用ANFEN (OFP00406)-{.不符.} 2. ★提醒！MIN訂單先不要配安丰料★ (OFP00664)-{.不符.} | 1. ASTM 鍍製方式為MIN 與"最終產品保證1/2 ASTM 厚度公差"不能共存 (OFP00216)-{.不符.} 2. 鍍製方式為 MIN 或 TMI 時, 冷軋厚度公差 請改為 " 1/2 厚度公差" (OFP00265)-{.不符.} 3. 製造標準為MS、ASTM或銷新加坡之訂單，若無技術指定優先用料，請優先使用國內料，勿使用ANFEN (OFP00406)-{.不符.} 4. 【提醒】！本單為直立式包裝，嚴禁鍍鋅或烤漆後以STAGGER捲取 (OFP00451)-{.不符.} 5. ★提醒！MIN訂單先不要配安丰料★ (OFP00664)-{.不符.} | 訂單:2509EFE007/002 CPL <生產備註> 事項如下 . 除HGI/ HGL 訂單邊緣不噴油. 其餘皆側緣噴油 (RMK00285) . 【美加訂單生產注意事項-CPL】1.客戶美加地區訂單實施修邊刀最大使用顆數上限(20顆) (RMK00717) . 【美加訂單生產注意事項-CPL】2.排程備註:注意修邊品質與毛邊 (RMK00717) . 【美加訂單生產注意事項-CPL】3.去毛邊輥的管制：兩側壓力均設定1.0 kg/cm2 (RMK00717) | 訂單:2509EFE007/002 CR1 <生產備註> 事項如下 . 【美加訂單生產注意事項-CR】1.兩側各加開一個spot cooling增加冷卻效果。 (RMK00717) . 【美加訂單生產注意事項-CR】2.發生毛邊時，請降速生產減輕毛邊程度，暫留討論後再處置。 (RMK00717) | 訂單:2509EFE007/002 CR2 <生產備註> 事項如下 . 【美加訂單生產注意事項-CR】1.兩側各加開一個spot cooling增加冷卻效果。 (RMK00717) . 【美加訂單生產注意事項-CR】2.發生毛邊時，請降速生產減輕毛邊程度，暫留討論後再處置。 (RMK00717) | 訂單:2509EFE007/002 CG1 <生產備註> 事項如下 . 鍍製方式 MIN 訂單. (RMK00073) . MIN訂單為平均厚度放行，實測厚度NG時，如單位長度符合範圍，請放行 (RMK00585) . 【美加訂單生產注意事項-CG1】副操確認完回控制室後，於生產排程鋼號旁簽名紀錄，以利後續追查(該排程生產完，排程單將保留)。 (RMK00717) . 【美加訂單生產注意事項-CG1】中央段副操每顆銲道出Pot時觀察銲道同時，確認Beaver Tail與鋼板接觸之Guide Roll羊毛氈狀況，並適時添加潤滑油(避免乾掉)。 (RMK00717) | 訂單:2509EFE007/002 CG2 <生產備註> 事項如下 . 鍍製方式 MIN 訂單. (RMK00073) . MIN訂單為平均厚度放行，實測厚度NG時，如單位長度符合範圍，請放行 (RMK00585) . 【美加訂單生產注意事項-CG2】1.使用SUB-NOZZLE (RMK00717) | 訂單:2509EFE007/002 CC1 <生產備註> 事項如下 . 【分切】經確認 HR 16.5～21.5噸 分切 3.62～4.54噸應該剛剛好，若生產有問題請知會 劉珮玄 (RMK-E_CHIN) . 鍍製方式 MIN 訂單. (RMK00073) . 請品檢務必遵守 30CM*全寬*留1塊給LAB及1塊給塗料商，若背面非"B"字頭則各留2片 (RMK00105) . 品檢人員於LAB試片上註記測試物性耐久及曝曬 (RMK00105) . 【捲取】注意！本單為直立式包裝。禁用STAGGER捲取送包裝！送RCL重處理例外。 (RMK00512) . MIN訂單為平均厚度放行，實測厚度NG時，如單位長度符合範圍，請放行 (RMK00585) . 【美加訂單生產注意事項-CCP】1.請烤漆入口依照正背面漆鋼捲投向規定進行鋼捲投入。 (RMK00717) . 【美加訂單生產注意事項-CCP】2.烤漆入口依照鋼捲投向規定進行鋼捲投入。(CR1/CG1 CR2/CG2-->正向入料。CR1/CG2 CR2/CG1-->反向入料) (RMK00717) . 【美加訂單生產注意事項-CCP】3.此訂單背面漆一律採Nature塗裝，塗裝黏度設定40秒以上 (RMK00717) | 訂單:2509EFE007/002 CC2 <生產備註> 事項如下 . 【分切】經確認 HR 16.5～21.5噸 分切 3.62～4.54噸應該剛剛好，若生產有問題請知會 劉珮玄 (RMK-E_CHIN) . 鍍製方式 MIN 訂單. (RMK00073) . 請品檢務必遵守 30CM*全寬*留1塊給LAB及1塊給塗料商，若背面非"B"字頭則各留2片 (RMK00105) . 品檢人員於LAB試片上註記測試物性耐久及曝曬 (RMK00105) . 【捲取】注意！本單為直立式包裝。禁用STAGGER捲取送包裝！送RCL重處理例外。 (RMK00512) . MIN訂單為平均厚度放行，實測厚度NG時，如單位長度符合範圍，請放行 (RMK00585) . 【美加訂單生產注意事項-CCP】1.請烤漆入口依照正背面漆鋼捲投向規定進行鋼捲投入。 (RMK00717) . 【美加訂單生產注意事項-CCP】2.烤漆入口依照鋼捲投向規定進行鋼捲投入。(CR1/CG1 CR2/CG2-->正向入料。CR1/CG2 CR2/CG1-->反向入料) (RMK00717) . 【美加訂單生產注意事項-CCP】3.此訂單背面漆一律採Nature塗裝，塗裝黏度設定40秒以上 (RMK00717) | 訂單:2509EFE007/002 RCL <生產備註> 事項如下 . 【捲取】注意！本單為直立式包裝。禁用STAGGER捲取送包裝！送RCL重處理例外。 (RMK00512) | 訂單:2509EFE007/002 CCPK 無 <生產備註> 事項 | 訂單:2509EFE007/002 CGQC 無 <品檢備註> 事項 | 訂單:2509EFE007/002 CCQC <品檢備註> 事項如下 . 【分切】經確認 HR 16.5～21.5噸 分切 3.62～4.54噸應該剛剛好，若生產有問題請知會 劉珮玄 (RMK-E_CHIN) . 請品檢務必遵守 30CM*全寬*留1塊給LAB及1塊給塗料商，若背面非"B"字頭則各留2片 (RMK00105) . 【捲取】注意！本單為直立式包裝。禁用STAGGER捲取送包裝！送RCL重處理例外。 (RMK00512) | 訂單:2509EFE007/002 TOL 無 <生產備註> 事項 | 【分切】經確認 HR 16.5～21.5噸 分切 3.62～4.54噸應該剛剛好，若生產有問題請知會 劉珮玄^^/CC1/CC2/CCQC/^^ <<.E_CHIN 2025/08/20 13:24.>> | 訂單 2509EFE007/002 修改記錄如下: 20250815 13:09:21 (25008) 退火碼: >> H2, 用途碼: >> COG001, 背面標示: >> S000, 訂單背面顏色(五碼): >> BW4CY, 背面漆膜厚: >> 12.5, 背面漆塗漆型式幾塗幾烤: >> 2, 鉻酸鹽: >> Z, 訂單厚度: >> 0.0142, 訂單重: >> 80, 重量容許率(下限): >> 10, 重量容許率(上限): >> 10, 訂單寬度: >> 40.875, 鍍製方式: >> MIN, 鋼捲內徑: >> 508, 鋼捲下限重: >> 3.62, 鋼捲上限重: >> 4.54, 壓花條件碼: >> -, 表面花紋: >> R, 綠色識別碼: >> -, 印刷輥號: >> -, 產品代碼: >> PPGL, 皮膜碼: >> -, 單位別: >> I, 油品種類: >> Z, 塗油量: >> Z, 包裝代碼: >> E0 , 保護膜碼: >> -, 客戶試片取樣數量: >> 0, 客戶試片取樣型式: >> -, 調質碼: >> S, 套筒碼: >> N , 規格: >> A792SSGR80, 製造標準: >> ASTM, 表面處理劑種類: >> Z, 表面處理劑塗佈量: >> Z, 伸長率測試: >> N, 硬度測試碼: >> N, 抗拉強度測試: >> N, 降伏強度測試: >> N, 厚度變異: >> 0, 訂單正面顏色(五碼): >> 3Y69T, 正面漆膜厚: >> 25, 正面漆塗漆型式幾塗幾烤: >> 2, 修邊碼: >> Y, 重量碼: >> AW, 鋼捲捲向: >> O, 鍍層碼: >> AZ35, | *:
PPGL | 2509EFE008/001 | 1. ASTM 鍍製方式為MIN 與"最終產品保證1/2 ASTM 厚度公差"不能共存 (OFP00216)-{.不符.} 2. 單捲限重檢核 (原料重:16.5~21.5, 分切困難:18.16~19.16, 單捲限重:3.62~4.54)(OFP00031)-{.不符.} | 1. 製造標準為MS、ASTM或銷新加坡之訂單，若無技術指定優先用料，請優先使用國內料，勿使用ANFEN (OFP00406)-{.不符.} 2. ★提醒！MIN訂單先不要配安丰料★ (OFP00664)-{.不符.} | 1. ASTM 鍍製方式為MIN 與"最終產品保證1/2 ASTM 厚度公差"不能共存 (OFP00216)-{.不符.} 2. 鍍製方式為 MIN 或 TMI 時, 冷軋厚度公差 請改為 " 1/2 厚度公差" (OFP00265)-{.不符.} 3. 製造標準為MS、ASTM或銷新加坡之訂單，若無技術指定優先用料，請優先使用國內料，勿使用ANFEN (OFP00406)-{.不符.} 4. 【提醒】！本單為直立式包裝，嚴禁鍍鋅或烤漆後以STAGGER捲取 (OFP00451)-{.不符.} 5. ★提醒！MIN訂單先不要配安丰料★ (OFP00664)-{.不符.} | 訂單:2509EFE008/001 CPL <生產備註> 事項如下 . 除HGI/ HGL 訂單邊緣不噴油. 其餘皆側緣噴油 (RMK00285) . 【美加訂單生產注意事項-CPL】1.客戶美加地區訂單實施修邊刀最大使用顆數上限(20顆) (RMK00717) . 【美加訂單生產注意事項-CPL】2.排程備註:注意修邊品質與毛邊 (RMK00717) . 【美加訂單生產注意事項-CPL】3.去毛邊輥的管制：兩側壓力均設定1.0 kg/cm2 (RMK00717) | 訂單:2509EFE008/001 CR1 <生產備註> 事項如下 . 【美加訂單生產注意事項-CR】1.兩側各加開一個spot cooling增加冷卻效果。 (RMK00717) . 【美加訂單生產注意事項-CR】2.發生毛邊時，請降速生產減輕毛邊程度，暫留討論後再處置。 (RMK00717) | 訂單:2509EFE008/001 CR2 <生產備註> 事項如下 . 【美加訂單生產注意事項-CR】1.兩側各加開一個spot cooling增加冷卻效果。 (RMK00717) . 【美加訂單生產注意事項-CR】2.發生毛邊時，請降速生產減輕毛邊程度，暫留討論後再處置。 (RMK00717) | 訂單:2509EFE008/001 CG1 <生產備註> 事項如下 . 鍍製方式 MIN 訂單. (RMK00073) . MIN訂單為平均厚度放行，實測厚度NG時，如單位長度符合範圍，請放行 (RMK00585) . 【美加訂單生產注意事項-CG1】副操確認完回控制室後，於生產排程鋼號旁簽名紀錄，以利後續追查(該排程生產完，排程單將保留)。 (RMK00717) . 【美加訂單生產注意事項-CG1】中央段副操每顆銲道出Pot時觀察銲道同時，確認Beaver Tail與鋼板接觸之Guide Roll羊毛氈狀況，並適時添加潤滑油(避免乾掉)。 (RMK00717) | 訂單:2509EFE008/001 CG2 <生產備註> 事項如下 . 鍍製方式 MIN 訂單. (RMK00073) . MIN訂單為平均厚度放行，實測厚度NG時，如單位長度符合範圍，請放行 (RMK00585) . 【美加訂單生產注意事項-CG2】1.使用SUB-NOZZLE (RMK00717) | 訂單:2509EFE008/001 CC1 <生產備註> 事項如下 . 【分切】經確認 HR 16.5～21.5噸 分切 3.62～4.54噸應該剛剛好，若生產有問題請知會 劉珮玄 (RMK-E_CHIN) . 鍍製方式 MIN 訂單. (RMK00073) . 請品檢務必遵守 30CM*全寬*留1塊給LAB及1塊給塗料商，若背面非"B"字頭則各留2片 (RMK00105) . 品檢人員於LAB試片上註記測試物性耐久及曝曬 (RMK00105) . 【捲取】注意！本單為直立式包裝。禁用STAGGER捲取送包裝！送RCL重處理例外。 (RMK00512) . MIN訂單為平均厚度放行，實測厚度NG時，如單位長度符合範圍，請放行 (RMK00585) . 【美加訂單生產注意事項-CCP】1.請烤漆入口依照正背面漆鋼捲投向規定進行鋼捲投入。 (RMK00717) . 【美加訂單生產注意事項-CCP】2.烤漆入口依照鋼捲投向規定進行鋼捲投入。(CR1/CG1 CR2/CG2-->正向入料。CR1/CG2 CR2/CG1-->反向入料) (RMK00717) . 【美加訂單生產注意事項-CCP】3.此訂單背面漆一律採Nature塗裝，塗裝黏度設定40秒以上 (RMK00717) | 訂單:2509EFE008/001 CC2 <生產備註> 事項如下 . 【分切】經確認 HR 16.5～21.5噸 分切 3.62～4.54噸應該剛剛好，若生產有問題請知會 劉珮玄 (RMK-E_CHIN) . 鍍製方式 MIN 訂單. (RMK00073) . 請品檢務必遵守 30CM*全寬*留1塊給LAB及1塊給塗料商，若背面非"B"字頭則各留2片 (RMK00105) . 品檢人員於LAB試片上註記測試物性耐久及曝曬 (RMK00105) . 【捲取】注意！本單為直立式包裝。禁用STAGGER捲取送包裝！送RCL重處理例外。 (RMK00512) . MIN訂單為平均厚度放行，實測厚度NG時，如單位長度符合範圍，請放行 (RMK00585) . 【美加訂單生產注意事項-CCP】1.請烤漆入口依照正背面漆鋼捲投向規定進行鋼捲投入。 (RMK00717) . 【美加訂單生產注意事項-CCP】2.烤漆入口依照鋼捲投向規定進行鋼捲投入。(CR1/CG1 CR2/CG2-->正向入料。CR1/CG2 CR2/CG1-->反向入料) (RMK00717) . 【美加訂單生產注意事項-CCP】3.此訂單背面漆一律採Nature塗裝，塗裝黏度設定40秒以上 (RMK00717) | 訂單:2509EFE008/001 RCL <生產備註> 事項如下 . 【捲取】注意！本單為直立式包裝。禁用STAGGER捲取送包裝！送RCL重處理例外。 (RMK00512) | 訂單:2509EFE008/001 CCPK 無 <生產備註> 事項 | 訂單:2509EFE008/001 CGQC 無 <品檢備註> 事項 | 訂單:2509EFE008/001 CCQC <品檢備註> 事項如下 . 【分切】經確認 HR 16.5～21.5噸 分切 3.62～4.54噸應該剛剛好，若生產有問題請知會 劉珮玄 (RMK-E_CHIN) . 請品檢務必遵守 30CM*全寬*留1塊給LAB及1塊給塗料商，若背面非"B"字頭則各留2片 (RMK00105) . 【捲取】注意！本單為直立式包裝。禁用STAGGER捲取送包裝！送RCL重處理例外。 (RMK00512) | 訂單:2509EFE008/001 TOL 無 <生產備註> 事項 | 【分切】經確認 HR 16.5～21.5噸 分切 3.62～4.54噸應該剛剛好，若生產有問題請知會 劉珮玄^^/CC1/CC2/CCQC/^^ <<.E_CHIN 2025/08/20 11:42.>> | 訂單 2509EFE008/001 修改記錄如下: 20250815 13:11:47 (25008) 退火碼: >> H2, 用途碼: >> COG001, 背面標示: >> S000, 訂單背面顏色(五碼): >> BW4CY, 背面漆膜厚: >> 12.5, 背面漆塗漆型式幾塗幾烤: >> 2, 鉻酸鹽: >> Z, 訂單厚度: >> 0.0142, 訂單重: >> 100, 重量容許率(下限): >> 10, 重量容許率(上限): >> 10, 訂單寬度: >> 40.875, 鍍製方式: >> MIN, 鋼捲內徑: >> 508, 鋼捲下限重: >> 3.62, 鋼捲上限重: >> 4.54, 壓花條件碼: >> -, 表面花紋: >> R, 綠色識別碼: >> -, 印刷輥號: >> -, 產品代碼: >> PPGL, 皮膜碼: >> -, 單位別: >> I, 油品種類: >> Z, 塗油量: >> Z, 包裝代碼: >> E0 , 保護膜碼: >> -, 客戶試片取樣型式: >> -, 調質碼: >> S, 套筒碼: >> N , 規格: >> A792SSGR80, 製造標準: >> ASTM, 表面處理劑種類: >> Z, 表面處理劑塗佈量: >> Z, 伸長率測試: >> N, 硬度測試碼: >> N, 抗拉強度測試: >> N, 降伏強度測試: >> N, 厚度變異: >> 0, 訂單正面顏色(五碼): >> 3Y69T, 正面漆膜厚: >> 25, 正面漆塗漆型式幾塗幾烤: >> 2, 修邊碼: >> Y, 重量碼: >> AW, 鋼捲捲向: >> O, 鍍層碼: >> AZ35, | *:
PPGL | 2509EFE008/002 | 1. ASTM 鍍製方式為MIN 與"最終產品保證1/2 ASTM 厚度公差"不能共存 (OFP00216)-{.不符.} 2. 單捲限重檢核 (原料重:16.5~21.5, 分切困難:18.16~19.16, 單捲限重:3.62~4.54)(OFP00031)-{.不符.} | 1. 製造標準為MS、ASTM或銷新加坡之訂單，若無技術指定優先用料，請優先使用國內料，勿使用ANFEN (OFP00406)-{.不符.} 2. ★提醒！MIN訂單先不要配安丰料★ (OFP00664)-{.不符.} | 1. ASTM 鍍製方式為MIN 與"最終產品保證1/2 ASTM 厚度公差"不能共存 (OFP00216)-{.不符.} 2. 鍍製方式為 MIN 或 TMI 時, 冷軋厚度公差 請改為 " 1/2 厚度公差" (OFP00265)-{.不符.} 3. 製造標準為MS、ASTM或銷新加坡之訂單，若無技術指定優先用料，請優先使用國內料，勿使用ANFEN (OFP00406)-{.不符.} 4. 【提醒】！本單為直立式包裝，嚴禁鍍鋅或烤漆後以STAGGER捲取 (OFP00451)-{.不符.} 5. ★提醒！MIN訂單先不要配安丰料★ (OFP00664)-{.不符.} | 訂單:2509EFE008/002 CPL <生產備註> 事項如下 . 除HGI/ HGL 訂單邊緣不噴油. 其餘皆側緣噴油 (RMK00285) . 【美加訂單生產注意事項-CPL】1.客戶美加地區訂單實施修邊刀最大使用顆數上限(20顆) (RMK00717) . 【美加訂單生產注意事項-CPL】2.排程備註:注意修邊品質與毛邊 (RMK00717) . 【美加訂單生產注意事項-CPL】3.去毛邊輥的管制：兩側壓力均設定1.0 kg/cm2 (RMK00717) | 訂單:2509EFE008/002 CR1 <生產備註> 事項如下 . 【美加訂單生產注意事項-CR】1.兩側各加開一個spot cooling增加冷卻效果。 (RMK00717) . 【美加訂單生產注意事項-CR】2.發生毛邊時，請降速生產減輕毛邊程度，暫留討論後再處置。 (RMK00717) | 訂單:2509EFE008/002 CR2 <生產備註> 事項如下 . 【美加訂單生產注意事項-CR】1.兩側各加開一個spot cooling增加冷卻效果。 (RMK00717) . 【美加訂單生產注意事項-CR】2.發生毛邊時，請降速生產減輕毛邊程度，暫留討論後再處置。 (RMK00717) | 訂單:2509EFE008/002 CG1 <生產備註> 事項如下 . 鍍製方式 MIN 訂單. (RMK00073) . MIN訂單為平均厚度放行，實測厚度NG時，如單位長度符合範圍，請放行 (RMK00585) . 【美加訂單生產注意事項-CG1】副操確認完回控制室後，於生產排程鋼號旁簽名紀錄，以利後續追查(該排程生產完，排程單將保留)。 (RMK00717) . 【美加訂單生產注意事項-CG1】中央段副操每顆銲道出Pot時觀察銲道同時，確認Beaver Tail與鋼板接觸之Guide Roll羊毛氈狀況，並適時添加潤滑油(避免乾掉)。 (RMK00717) | 訂單:2509EFE008/002 CG2 <生產備註> 事項如下 . 鍍製方式 MIN 訂單. (RMK00073) . MIN訂單為平均厚度放行，實測厚度NG時，如單位長度符合範圍，請放行 (RMK00585) . 【美加訂單生產注意事項-CG2】1.使用SUB-NOZZLE (RMK00717) | 訂單:2509EFE008/002 CC1 <生產備註> 事項如下 . 【分切】經確認 HR 16.5～21.5噸 分切 3.62～4.54噸應該剛剛好，若生產有問題請知會 劉珮玄 (RMK-E_CHIN) . 鍍製方式 MIN 訂單. (RMK00073) . 請品檢務必遵守 30CM*全寬*留1塊給LAB及1塊給塗料商，若背面非"B"字頭則各留2片 (RMK00105) . 品檢人員於LAB試片上註記測試物性耐久及曝曬 (RMK00105) . 【捲取】注意！本單為直立式包裝。禁用STAGGER捲取送包裝！送RCL重處理例外。 (RMK00512) . MIN訂單為平均厚度放行，實測厚度NG時，如單位長度符合範圍，請放行 (RMK00585) . 【美加訂單生產注意事項-CCP】1.請烤漆入口依照正背面漆鋼捲投向規定進行鋼捲投入。 (RMK00717) . 【美加訂單生產注意事項-CCP】2.烤漆入口依照鋼捲投向規定進行鋼捲投入。(CR1/CG1 CR2/CG2-->正向入料。CR1/CG2 CR2/CG1-->反向入料) (RMK00717) . 【美加訂單生產注意事項-CCP】3.此訂單背面漆一律採Nature塗裝，塗裝黏度設定40秒以上 (RMK00717) | 訂單:2509EFE008/002 CC2 <生產備註> 事項如下 . 【分切】經確認 HR 16.5～21.5噸 分切 3.62～4.54噸應該剛剛好，若生產有問題請知會 劉珮玄 (RMK-E_CHIN) . 鍍製方式 MIN 訂單. (RMK00073) . 請品檢務必遵守 30CM*全寬*留1塊給LAB及1塊給塗料商，若背面非"B"字頭則各留2片 (RMK00105) . 品檢人員於LAB試片上註記測試物性耐久及曝曬 (RMK00105) . 【捲取】注意！本單為直立式包裝。禁用STAGGER捲取送包裝！送RCL重處理例外。 (RMK00512) . MIN訂單為平均厚度放行，實測厚度NG時，如單位長度符合範圍，請放行 (RMK00585) . 【美加訂單生產注意事項-CCP】1.請烤漆入口依照正背面漆鋼捲投向規定進行鋼捲投入。 (RMK00717) . 【美加訂單生產注意事項-CCP】2.烤漆入口依照鋼捲投向規定進行鋼捲投入。(CR1/CG1 CR2/CG2-->正向入料。CR1/CG2 CR2/CG1-->反向入料) (RMK00717) . 【美加訂單生產注意事項-CCP】3.此訂單背面漆一律採Nature塗裝，塗裝黏度設定40秒以上 (RMK00717) | 訂單:2509EFE008/002 RCL <生產備註> 事項如下 . 【捲取】注意！本單為直立式包裝。禁用STAGGER捲取送包裝！送RCL重處理例外。 (RMK00512) | 訂單:2509EFE008/002 CCPK 無 <生產備註> 事項 | 訂單:2509EFE008/002 CGQC 無 <品檢備註> 事項 | 訂單:2509EFE008/002 CCQC <品檢備註> 事項如下 . 【分切】經確認 HR 16.5～21.5噸 分切 3.62～4.54噸應該剛剛好，若生產有問題請知會 劉珮玄 (RMK-E_CHIN) . 請品檢務必遵守 30CM*全寬*留1塊給LAB及1塊給塗料商，若背面非"B"字頭則各留2片 (RMK00105) . 【捲取】注意！本單為直立式包裝。禁用STAGGER捲取送包裝！送RCL重處理例外。 (RMK00512) | 訂單:2509EFE008/002 TOL 無 <生產備註> 事項 | 【分切】經確認 HR 16.5～21.5噸 分切 3.62～4.54噸應該剛剛好，若生產有問題請知會 劉珮玄^^/CC1/CC2/CCQC/^^ <<.E_CHIN 2025/08/20 11:47.>> | 訂單 2509EFE008/002 修改記錄如下: 20250815 13:12:02 (25008) 退火碼: >> H2, 用途碼: >> COG001, 背面標示: >> S000, 訂單背面顏色(五碼): >> BW4CY, 背面漆膜厚: >> 12.5, 背面漆塗漆型式幾塗幾烤: >> 2, 鉻酸鹽: >> Z, 訂單厚度: >> 0.0142, 訂單重: >> 80, 重量容許率(下限): >> 10, 重量容許率(上限): >> 10, 訂單寬度: >> 40.875, 鍍製方式: >> MIN, 鋼捲內徑: >> 508, 鋼捲下限重: >> 3.62, 鋼捲上限重: >> 4.54, 壓花條件碼: >> -, 表面花紋: >> R, 綠色識別碼: >> -, 印刷輥號: >> -, 產品代碼: >> PPGL, 皮膜碼: >> -, 單位別: >> I, 油品種類: >> Z, 塗油量: >> Z, 包裝代碼: >> E0 , 保護膜碼: >> -, 客戶試片取樣型式: >> -, 調質碼: >> S, 套筒碼: >> N , 規格: >> A792SSGR80, 製造標準: >> ASTM, 表面處理劑種類: >> Z, 表面處理劑塗佈量: >> Z, 伸長率測試: >> N, 硬度測試碼: >> N, 抗拉強度測試: >> N, 降伏強度測試: >> N, 厚度變異: >> 0, 訂單正面顏色(五碼): >> 4Y51T, 正面漆膜厚: >> 25, 正面漆塗漆型式幾塗幾烤: >> 2, 修邊碼: >> Y, 重量碼: >> AW, 鋼捲捲向: >> O, 鍍層碼: >> AZ35, | *:
PPGL | 2509EFE009/001 | 1. ASTM 鍍製方式為MIN 與"最終產品保證1/2 ASTM 厚度公差"不能共存 (OFP00216)-{.不符.} 2. 單捲限重檢核 (原料重:16.5~21.5, 分切困難:18.16~19.16, 單捲限重:3.62~4.54)(OFP00031)-{.不符.} | 1. 製造標準為MS、ASTM或銷新加坡之訂單，若無技術指定優先用料，請優先使用國內料，勿使用ANFEN (OFP00406)-{.不符.} 2. ★提醒！MIN訂單先不要配安丰料★ (OFP00664)-{.不符.} | 1. ASTM 鍍製方式為MIN 與"最終產品保證1/2 ASTM 厚度公差"不能共存 (OFP00216)-{.不符.} 2. 鍍製方式為 MIN 或 TMI 時, 冷軋厚度公差 請改為 " 1/2 厚度公差" (OFP00265)-{.不符.} 3. 製造標準為MS、ASTM或銷新加坡之訂單，若無技術指定優先用料，請優先使用國內料，勿使用ANFEN (OFP00406)-{.不符.} 4. 【提醒】！本單為直立式包裝，嚴禁鍍鋅或烤漆後以STAGGER捲取 (OFP00451)-{.不符.} 5. ★提醒！MIN訂單先不要配安丰料★ (OFP00664)-{.不符.} | 訂單:2509EFE009/001 CPL <生產備註> 事項如下 . 除HGI/ HGL 訂單邊緣不噴油. 其餘皆側緣噴油 (RMK00285) . 【美加訂單生產注意事項-CPL】1.客戶美加地區訂單實施修邊刀最大使用顆數上限(20顆) (RMK00717) . 【美加訂單生產注意事項-CPL】2.排程備註:注意修邊品質與毛邊 (RMK00717) . 【美加訂單生產注意事項-CPL】3.去毛邊輥的管制：兩側壓力均設定1.0 kg/cm2 (RMK00717) | 訂單:2509EFE009/001 CR1 <生產備註> 事項如下 . 【美加訂單生產注意事項-CR】1.兩側各加開一個spot cooling增加冷卻效果。 (RMK00717) . 【美加訂單生產注意事項-CR】2.發生毛邊時，請降速生產減輕毛邊程度，暫留討論後再處置。 (RMK00717) | 訂單:2509EFE009/001 CR2 <生產備註> 事項如下 . 【美加訂單生產注意事項-CR】1.兩側各加開一個spot cooling增加冷卻效果。 (RMK00717) . 【美加訂單生產注意事項-CR】2.發生毛邊時，請降速生產減輕毛邊程度，暫留討論後再處置。 (RMK00717) | 訂單:2509EFE009/001 CG1 <生產備註> 事項如下 . 鍍製方式 MIN 訂單. (RMK00073) . MIN訂單為平均厚度放行，實測厚度NG時，如單位長度符合範圍，請放行 (RMK00585) . 【美加訂單生產注意事項-CG1】副操確認完回控制室後，於生產排程鋼號旁簽名紀錄，以利後續追查(該排程生產完，排程單將保留)。 (RMK00717) . 【美加訂單生產注意事項-CG1】中央段副操每顆銲道出Pot時觀察銲道同時，確認Beaver Tail與鋼板接觸之Guide Roll羊毛氈狀況，並適時添加潤滑油(避免乾掉)。 (RMK00717) | 訂單:2509EFE009/001 CG2 <生產備註> 事項如下 . 鍍製方式 MIN 訂單. (RMK00073) . MIN訂單為平均厚度放行，實測厚度NG時，如單位長度符合範圍，請放行 (RMK00585) . 【美加訂單生產注意事項-CG2】1.使用SUB-NOZZLE (RMK00717) | 訂單:2509EFE009/001 CC1 <生產備註> 事項如下 . 【分切】經確認 HR 16.5～21.5噸 分切 3.62～4.54噸應該剛剛好，若生產有問題請知會 劉珮玄 (RMK-E_CHIN) . 【水痕】因YCP 近似深黑色水痕可能嚴重，因此指定CC1生產注意W/Q 使用純水與水量控制 (RMK-E_CHIN) . 鍍製方式 MIN 訂單. (RMK00073) . 請品檢務必遵守 30CM*全寬*留1塊給LAB及1塊給塗料商，若背面非"B"字頭則各留2片 (RMK00105) . 品檢人員於LAB試片上註記測試物性耐久及曝曬 (RMK00105) . 【捲取】注意！本單為直立式包裝。禁用STAGGER捲取送包裝！送RCL重處理例外。 (RMK00512) . MIN訂單為平均厚度放行，實測厚度NG時，如單位長度符合範圍，請放行 (RMK00585) . 【美加訂單生產注意事項-CCP】1.請烤漆入口依照正背面漆鋼捲投向規定進行鋼捲投入。 (RMK00717) . 【美加訂單生產注意事項-CCP】2.烤漆入口依照鋼捲投向規定進行鋼捲投入。(CR1/CG1 CR2/CG2-->正向入料。CR1/CG2 CR2/CG1-->反向入料) (RMK00717) . 【美加訂單生產注意事項-CCP】3.此訂單背面漆一律採Nature塗裝，塗裝黏度設定40秒以上 (RMK00717) | 訂單:2509EFE009/001 CC2 <生產備註> 事項如下 . 【分切】經確認 HR 16.5～21.5噸 分切 3.62～4.54噸應該剛剛好，若生產有問題請知會 劉珮玄 (RMK-E_CHIN) . 【水痕】因YCP 近似深黑色水痕可能嚴重，因此指定CC1生產注意W/Q 使用純水與水量控制 (RMK-E_CHIN) . 鍍製方式 MIN 訂單. (RMK00073) . 請品檢務必遵守 30CM*全寬*留1塊給LAB及1塊給塗料商，若背面非"B"字頭則各留2片 (RMK00105) . 品檢人員於LAB試片上註記測試物性耐久及曝曬 (RMK00105) . 【捲取】注意！本單為直立式包裝。禁用STAGGER捲取送包裝！送RCL重處理例外。 (RMK00512) . MIN訂單為平均厚度放行，實測厚度NG時，如單位長度符合範圍，請放行 (RMK00585) . 【美加訂單生產注意事項-CCP】1.請烤漆入口依照正背面漆鋼捲投向規定進行鋼捲投入。 (RMK00717) . 【美加訂單生產注意事項-CCP】2.烤漆入口依照鋼捲投向規定進行鋼捲投入。(CR1/CG1 CR2/CG2-->正向入料。CR1/CG2 CR2/CG1-->反向入料) (RMK00717) . 【美加訂單生產注意事項-CCP】3.此訂單背面漆一律採Nature塗裝，塗裝黏度設定40秒以上 (RMK00717) | 訂單:2509EFE009/001 RCL <生產備註> 事項如下 . 【捲取】注意！本單為直立式包裝。禁用STAGGER捲取送包裝！送RCL重處理例外。 (RMK00512) | 訂單:2509EFE009/001 CCPK 無 <生產備註> 事項 | 訂單:2509EFE009/001 CGQC 無 <品檢備註> 事項 | 訂單:2509EFE009/001 CCQC <品檢備註> 事項如下 . 【分切】經確認 HR 16.5～21.5噸 分切 3.62～4.54噸應該剛剛好，若生產有問題請知會 劉珮玄 (RMK-E_CHIN) . 【水痕】因YCP 近似深黑色水痕可能嚴重，因此指定CC1生產注意W/Q 使用純水與水量控制 (RMK-E_CHIN) . 請品檢務必遵守 30CM*全寬*留1塊給LAB及1塊給塗料商，若背面非"B"字頭則各留2片 (RMK00105) . 【捲取】注意！本單為直立式包裝。禁用STAGGER捲取送包裝！送RCL重處理例外。 (RMK00512) | 訂單:2509EFE009/001 TOL 無 <生產備註> 事項 | 【水痕】因YCP 近似深黑色水痕可能嚴重，因此指定CC1生產注意W/Q 使用純水與水量控制^^/CC1/CC2/CCQC/^^ <<.E_CHIN 2025/08/20 10:59.>> 【分切】經確認 HR 16.5～21.5噸 分切 3.62～4.54噸應該剛剛好，若生產有問題請知會 劉珮玄^^/CC1/CC2/CCQC/ <<.E_CHIN 2025/08/20 11:01.>> | 訂單 2509EFE009/001 修改記錄如下: 20250815 13:12:37 (25008) 退火碼: >> H2, 用途碼: >> COG001, 背面標示: >> S000, 訂單背面顏色(五碼): >> BW4CY, 背面漆膜厚: >> 12.5, 背面漆塗漆型式幾塗幾烤: >> 2, 鉻酸鹽: >> Z, 訂單厚度: >> 0.0142, 訂單重: >> 120, 重量容許率(下限): >> 10, 重量容許率(上限): >> 10, 訂單寬度: >> 40.875, 鍍製方式: >> MIN, 鋼捲內徑: >> 508, 鋼捲下限重: >> 3.62, 鋼捲上限重: >> 4.54, 壓花條件碼: >> -, 表面花紋: >> R, 綠色識別碼: >> -, 印刷輥號: >> -, 產品代碼: >> PPGL, 皮膜碼: >> -, 單位別: >> I, 油品種類: >> Z, 塗油量: >> Z, 包裝代碼: >> E0 , 保護膜碼: >> -, 客戶試片取樣型式: >> -, 調質碼: >> S, 套筒碼: >> N , 規格: >> A792SSGR80, 製造標準: >> ASTM, 表面處理劑種類: >> Z, 表面處理劑塗佈量: >> Z, 伸長率測試: >> N, 硬度測試碼: >> N, 抗拉強度測試: >> N, 降伏強度測試: >> N, 厚度變異: >> 0, 訂單正面顏色(五碼): >> 7Y91T, 正面漆膜厚: >> 25, 正面漆塗漆型式幾塗幾烤: >> 2, 修邊碼: >> Y, 重量碼: >> AW, 鋼捲捲向: >> O, 鍍層碼: >> AZ35, | *:
PPGL | 2509EFE010/001 | 1. ASTM 鍍製方式為MIN 與"最終產品保證1/2 ASTM 厚度公差"不能共存 (OFP00216)-{.不符.} 2. 單捲限重檢核 (原料重:16.5~21.5, 分切困難:18.16~19.16, 單捲限重:3.62~4.54)(OFP00031)-{.不符.} | 1. 製造標準為MS、ASTM或銷新加坡之訂單，若無技術指定優先用料，請優先使用國內料，勿使用ANFEN (OFP00406)-{.不符.} 2. ★提醒！MIN訂單先不要配安丰料★ (OFP00664)-{.不符.} | 1. ASTM 鍍製方式為MIN 與"最終產品保證1/2 ASTM 厚度公差"不能共存 (OFP00216)-{.不符.} 2. 鍍製方式為 MIN 或 TMI 時, 冷軋厚度公差 請改為 " 1/2 厚度公差" (OFP00265)-{.不符.} 3. 製造標準為MS、ASTM或銷新加坡之訂單，若無技術指定優先用料，請優先使用國內料，勿使用ANFEN (OFP00406)-{.不符.} 4. 【提醒】！本單為直立式包裝，嚴禁鍍鋅或烤漆後以STAGGER捲取 (OFP00451)-{.不符.} 5. ★提醒！MIN訂單先不要配安丰料★ (OFP00664)-{.不符.} | 訂單:2509EFE010/001 CPL <生產備註> 事項如下 . 除HGI/ HGL 訂單邊緣不噴油. 其餘皆側緣噴油 (RMK00285) . 【美加訂單生產注意事項-CPL】1.客戶美加地區訂單實施修邊刀最大使用顆數上限(20顆) (RMK00717) . 【美加訂單生產注意事項-CPL】2.排程備註:注意修邊品質與毛邊 (RMK00717) . 【美加訂單生產注意事項-CPL】3.去毛邊輥的管制：兩側壓力均設定1.0 kg/cm2 (RMK00717) | 訂單:2509EFE010/001 CR1 <生產備註> 事項如下 . 【美加訂單生產注意事項-CR】1.兩側各加開一個spot cooling增加冷卻效果。 (RMK00717) . 【美加訂單生產注意事項-CR】2.發生毛邊時，請降速生產減輕毛邊程度，暫留討論後再處置。 (RMK00717) | 訂單:2509EFE010/001 CR2 <生產備註> 事項如下 . 【美加訂單生產注意事項-CR】1.兩側各加開一個spot cooling增加冷卻效果。 (RMK00717) . 【美加訂單生產注意事項-CR】2.發生毛邊時，請降速生產減輕毛邊程度，暫留討論後再處置。 (RMK00717) | 訂單:2509EFE010/001 CG1 <生產備註> 事項如下 . 鍍製方式 MIN 訂單. (RMK00073) . MIN訂單為平均厚度放行，實測厚度NG時，如單位長度符合範圍，請放行 (RMK00585) . 【美加訂單生產注意事項-CG1】副操確認完回控制室後，於生產排程鋼號旁簽名紀錄，以利後續追查(該排程生產完，排程單將保留)。 (RMK00717) . 【美加訂單生產注意事項-CG1】中央段副操每顆銲道出Pot時觀察銲道同時，確認Beaver Tail與鋼板接觸之Guide Roll羊毛氈狀況，並適時添加潤滑油(避免乾掉)。 (RMK00717) | 訂單:2509EFE010/001 CG2 <生產備註> 事項如下 . 鍍製方式 MIN 訂單. (RMK00073) . MIN訂單為平均厚度放行，實測厚度NG時，如單位長度符合範圍，請放行 (RMK00585) . 【美加訂單生產注意事項-CG2】1.使用SUB-NOZZLE (RMK00717) | 訂單:2509EFE010/001 CC1 <生產備註> 事項如下 . 鍍製方式 MIN 訂單. (RMK00073) . 請品檢務必遵守 30CM*全寬*留1塊給LAB及1塊給塗料商，若背面非"B"字頭則各留2片 (RMK00105) . 品檢人員於LAB試片上註記測試物性耐久及曝曬 (RMK00105) . 【捲取】注意！本單為直立式包裝。禁用STAGGER捲取送包裝！送RCL重處理例外。 (RMK00512) . MIN訂單為平均厚度放行，實測厚度NG時，如單位長度符合範圍，請放行 (RMK00585) . 【美加訂單生產注意事項-CCP】1.請烤漆入口依照正背面漆鋼捲投向規定進行鋼捲投入。 (RMK00717) . 【美加訂單生產注意事項-CCP】2.烤漆入口依照鋼捲投向規定進行鋼捲投入。(CR1/CG1 CR2/CG2-->正向入料。CR1/CG2 CR2/CG1-->反向入料) (RMK00717) . 【美加訂單生產注意事項-CCP】3.此訂單背面漆一律採Nature塗裝，塗裝黏度設定40秒以上 (RMK00717) | 訂單:2509EFE010/001 CC2 <生產備註> 事項如下 . 鍍製方式 MIN 訂單. (RMK00073) . 請品檢務必遵守 30CM*全寬*留1塊給LAB及1塊給塗料商，若背面非"B"字頭則各留2片 (RMK00105) . 品檢人員於LAB試片上註記測試物性耐久及曝曬 (RMK00105) . 【捲取】注意！本單為直立式包裝。禁用STAGGER捲取送包裝！送RCL重處理例外。 (RMK00512) . MIN訂單為平均厚度放行，實測厚度NG時，如單位長度符合範圍，請放行 (RMK00585) . 【美加訂單生產注意事項-CCP】1.請烤漆入口依照正背面漆鋼捲投向規定進行鋼捲投入。 (RMK00717) . 【美加訂單生產注意事項-CCP】2.烤漆入口依照鋼捲投向規定進行鋼捲投入。(CR1/CG1 CR2/CG2-->正向入料。CR1/CG2 CR2/CG1-->反向入料) (RMK00717) . 【美加訂單生產注意事項-CCP】3.此訂單背面漆一律採Nature塗裝，塗裝黏度設定40秒以上 (RMK00717) | 訂單:2509EFE010/001 RCL <生產備註> 事項如下 . 【捲取】注意！本單為直立式包裝。禁用STAGGER捲取送包裝！送RCL重處理例外。 (RMK00512) | 訂單:2509EFE010/001 CCPK 無 <生產備註> 事項 | 訂單:2509EFE010/001 CGQC 無 <品檢備註> 事項 | 訂單:2509EFE010/001 CCQC <品檢備註> 事項如下 . 請品檢務必遵守 30CM*全寬*留1塊給LAB及1塊給塗料商，若背面非"B"字頭則各留2片 (RMK00105) . 【捲取】注意！本單為直立式包裝。禁用STAGGER捲取送包裝！送RCL重處理例外。 (RMK00512) | 訂單:2509EFE010/001 TOL 無 <生產備註> 事項 |  | 訂單 2509EFE010/001 修改記錄如下: 20250815 13:13:33 (25008) 退火碼: >> H2, 用途碼: >> COG001, 背面標示: >> S000, 訂單背面顏色(五碼): >> BW4CY, 背面漆膜厚: >> 12.5, 背面漆塗漆型式幾塗幾烤: >> 2, 鉻酸鹽: >> Z, 訂單厚度: >> 0.0142, 訂單重: >> 200, 重量容許率(下限): >> 10, 重量容許率(上限): >> 10, 訂單寬度: >> 40.875, 鍍製方式: >> MIN, 鋼捲內徑: >> 508, 鋼捲下限重: >> 3.62, 鋼捲上限重: >> 4.54, 壓花條件碼: >> -, 表面花紋: >> R, 綠色識別碼: >> -, 印刷輥號: >> -, 產品代碼: >> PPGL, 皮膜碼: >> -, 單位別: >> I, 油品種類: >> Z, 塗油量: >> Z, 包裝代碼: >> E0 , 保護膜碼: >> -, 客戶試片取樣型式: >> -, 調質碼: >> S, 套筒碼: >> N , 規格: >> A792SSGR80, 製造標準: >> ASTM, 表面處理劑種類: >> Z, 表面處理劑塗佈量: >> Z, 伸長率測試: >> N, 硬度測試碼: >> N, 抗拉強度測試: >> N, 降伏強度測試: >> N, 厚度變異: >> 0, 訂單正面顏色(五碼): >> 4Y51T, 正面漆膜厚: >> 25, 正面漆塗漆型式幾塗幾烤: >> 2, 修邊碼: >> Y, 重量碼: >> AW, 鋼捲捲向: >> O, 鍍層碼: >> AZ35, | *:
PPGL | 2509EFE010/003 | 1. ASTM 鍍製方式為MIN 與"最終產品保證1/2 ASTM 厚度公差"不能共存 (OFP00216)-{.不符.} 2. 單捲限重檢核 (原料重:16.5~21.5, 分切困難:18.16~19.16, 單捲限重:3.62~4.54)(OFP00031)-{.不符.} | 1. 製造標準為MS、ASTM或銷新加坡之訂單，若無技術指定優先用料，請優先使用國內料，勿使用ANFEN (OFP00406)-{.不符.} 2. ★提醒！MIN訂單先不要配安丰料★ (OFP00664)-{.不符.} | 1. ASTM 鍍製方式為MIN 與"最終產品保證1/2 ASTM 厚度公差"不能共存 (OFP00216)-{.不符.} 2. 鍍製方式為 MIN 或 TMI 時, 冷軋厚度公差 請改為 " 1/2 厚度公差" (OFP00265)-{.不符.} 3. 製造標準為MS、ASTM或銷新加坡之訂單，若無技術指定優先用料，請優先使用國內料，勿使用ANFEN (OFP00406)-{.不符.} 4. 【提醒】！本單為直立式包裝，嚴禁鍍鋅或烤漆後以STAGGER捲取 (OFP00451)-{.不符.} 5. ★提醒！MIN訂單先不要配安丰料★ (OFP00664)-{.不符.} | 訂單:2509EFE010/003 CPL <生產備註> 事項如下 . 除HGI/ HGL 訂單邊緣不噴油. 其餘皆側緣噴油 (RMK00285) . 【美加訂單生產注意事項-CPL】1.客戶美加地區訂單實施修邊刀最大使用顆數上限(20顆) (RMK00717) . 【美加訂單生產注意事項-CPL】2.排程備註:注意修邊品質與毛邊 (RMK00717) . 【美加訂單生產注意事項-CPL】3.去毛邊輥的管制：兩側壓力均設定1.0 kg/cm2 (RMK00717) | 訂單:2509EFE010/003 CR1 <生產備註> 事項如下 . 【美加訂單生產注意事項-CR】1.兩側各加開一個spot cooling增加冷卻效果。 (RMK00717) . 【美加訂單生產注意事項-CR】2.發生毛邊時，請降速生產減輕毛邊程度，暫留討論後再處置。 (RMK00717) | 訂單:2509EFE010/003 CR2 <生產備註> 事項如下 . 【美加訂單生產注意事項-CR】1.兩側各加開一個spot cooling增加冷卻效果。 (RMK00717) . 【美加訂單生產注意事項-CR】2.發生毛邊時，請降速生產減輕毛邊程度，暫留討論後再處置。 (RMK00717) | 訂單:2509EFE010/003 CG1 <生產備註> 事項如下 . 鍍製方式 MIN 訂單. (RMK00073) . MIN訂單為平均厚度放行，實測厚度NG時，如單位長度符合範圍，請放行 (RMK00585) . 【美加訂單生產注意事項-CG1】副操確認完回控制室後，於生產排程鋼號旁簽名紀錄，以利後續追查(該排程生產完，排程單將保留)。 (RMK00717) . 【美加訂單生產注意事項-CG1】中央段副操每顆銲道出Pot時觀察銲道同時，確認Beaver Tail與鋼板接觸之Guide Roll羊毛氈狀況，並適時添加潤滑油(避免乾掉)。 (RMK00717) | 訂單:2509EFE010/003 CG2 <生產備註> 事項如下 . 鍍製方式 MIN 訂單. (RMK00073) . MIN訂單為平均厚度放行，實測厚度NG時，如單位長度符合範圍，請放行 (RMK00585) . 【美加訂單生產注意事項-CG2】1.使用SUB-NOZZLE (RMK00717) | 訂單:2509EFE010/003 CC1 <生產備註> 事項如下 . 【水痕】因YCP 近似深黑色水痕可能嚴重，因此指定CC1生產注意W/Q 使用純水與水量控制 (RMK-E_CHIN) . 【分切】經確認 HR 16.5～21.5噸 分切 3.62～4.54噸應該剛剛好，若生產有問題請知會 劉珮玄 (RMK-E_CHIN) . 鍍製方式 MIN 訂單. (RMK00073) . 請品檢務必遵守 30CM*全寬*留1塊給LAB及1塊給塗料商，若背面非"B"字頭則各留2片 (RMK00105) . 品檢人員於LAB試片上註記測試物性耐久及曝曬 (RMK00105) . 【捲取】注意！本單為直立式包裝。禁用STAGGER捲取送包裝！送RCL重處理例外。 (RMK00512) . MIN訂單為平均厚度放行，實測厚度NG時，如單位長度符合範圍，請放行 (RMK00585) . 【美加訂單生產注意事項-CCP】1.請烤漆入口依照正背面漆鋼捲投向規定進行鋼捲投入。 (RMK00717) . 【美加訂單生產注意事項-CCP】2.烤漆入口依照鋼捲投向規定進行鋼捲投入。(CR1/CG1 CR2/CG2-->正向入料。CR1/CG2 CR2/CG1-->反向入料) (RMK00717) . 【美加訂單生產注意事項-CCP】3.此訂單背面漆一律採Nature塗裝，塗裝黏度設定40秒以上 (RMK00717) | 訂單:2509EFE010/003 CC2 <生產備註> 事項如下 . 【水痕】因YCP 近似深黑色水痕可能嚴重，因此指定CC1生產注意W/Q 使用純水與水量控制 (RMK-E_CHIN) . 【分切】經確認 HR 16.5～21.5噸 分切 3.62～4.54噸應該剛剛好，若生產有問題請知會 劉珮玄 (RMK-E_CHIN) . 鍍製方式 MIN 訂單. (RMK00073) . 請品檢務必遵守 30CM*全寬*留1塊給LAB及1塊給塗料商，若背面非"B"字頭則各留2片 (RMK00105) . 品檢人員於LAB試片上註記測試物性耐久及曝曬 (RMK00105) . 【捲取】注意！本單為直立式包裝。禁用STAGGER捲取送包裝！送RCL重處理例外。 (RMK00512) . MIN訂單為平均厚度放行，實測厚度NG時，如單位長度符合範圍，請放行 (RMK00585) . 【美加訂單生產注意事項-CCP】1.請烤漆入口依照正背面漆鋼捲投向規定進行鋼捲投入。 (RMK00717) . 【美加訂單生產注意事項-CCP】2.烤漆入口依照鋼捲投向規定進行鋼捲投入。(CR1/CG1 CR2/CG2-->正向入料。CR1/CG2 CR2/CG1-->反向入料) (RMK00717) . 【美加訂單生產注意事項-CCP】3.此訂單背面漆一律採Nature塗裝，塗裝黏度設定40秒以上 (RMK00717) | 訂單:2509EFE010/003 RCL <生產備註> 事項如下 . 【捲取】注意！本單為直立式包裝。禁用STAGGER捲取送包裝！送RCL重處理例外。 (RMK00512) | 訂單:2509EFE010/003 CCPK 無 <生產備註> 事項 | 訂單:2509EFE010/003 CGQC 無 <品檢備註> 事項 | 訂單:2509EFE010/003 CCQC <品檢備註> 事項如下 . 【水痕】因YCP 近似深黑色水痕可能嚴重，因此指定CC1生產注意W/Q 使用純水與水量控制 (RMK-E_CHIN) . 【分切】經確認 HR 16.5～21.5噸 分切 3.62～4.54噸應該剛剛好，若生產有問題請知會 劉珮玄 (RMK-E_CHIN) . 請品檢務必遵守 30CM*全寬*留1塊給LAB及1塊給塗料商，若背面非"B"字頭則各留2片 (RMK00105) . 【捲取】注意！本單為直立式包裝。禁用STAGGER捲取送包裝！送RCL重處理例外。 (RMK00512) | 訂單:2509EFE010/003 TOL 無 <生產備註> 事項 | 【分切】經確認 HR 16.5～21.5噸 分切 3.62～4.54噸應該剛剛好，若生產有問題請知會 劉珮玄^^/CC1/CC2/CCQC/^^ <<.E_CHIN 2025/08/20 11:35.>> 【水痕】因YCP 近似深黑色水痕可能嚴重，因此指定CC1生產注意W/Q 使用純水與水量控制^^/CC1/CC2/CCQC/^^ <<.E_CHIN 2025/08/20 11:35.>> | 訂單 2509EFE010/003 修改記錄如下: 20250815 13:14:14 (25008) 退火碼: >> H2, 用途碼: >> COG001, 背面標示: >> S000, 訂單背面顏色(五碼): >> BW4CY, 背面漆膜厚: >> 12.5, 背面漆塗漆型式幾塗幾烤: >> 2, 鉻酸鹽: >> Z, 訂單厚度: >> 0.0142, 訂單重: >> 300, 重量容許率(下限): >> 10, 重量容許率(上限): >> 10, 訂單寬度: >> 40.875, 鍍製方式: >> MIN, 鋼捲內徑: >> 508, 鋼捲下限重: >> 3.62, 鋼捲上限重: >> 4.54, 壓花條件碼: >> -, 表面花紋: >> R, 綠色識別碼: >> -, 印刷輥號: >> -, 產品代碼: >> PPGL, 皮膜碼: >> -, 單位別: >> I, 油品種類: >> Z, 塗油量: >> Z, 包裝代碼: >> E0 , 保護膜碼: >> -, 客戶試片取樣型式: >> -, 調質碼: >> S, 套筒碼: >> N , 規格: >> A792SSGR80, 製造標準: >> ASTM, 表面處理劑種類: >> Z, 表面處理劑塗佈量: >> Z, 伸長率測試: >> N, 硬度測試碼: >> N, 抗拉強度測試: >> N, 降伏強度測試: >> N, 厚度變異: >> 0, 訂單正面顏色(五碼): >> 7Y91T, 正面漆膜厚: >> 25, 正面漆塗漆型式幾塗幾烤: >> 2, 修邊碼: >> Y, 重量碼: >> AW, 鋼捲捲向: >> O, 鍍層碼: >> AZ35, | *:
PPGL | 2509EFE014/002 |  | 1. 製造標準為MS、ASTM或銷新加坡之訂單，若無技術指定優先用料，請優先使用國內料，勿使用ANFEN (OFP00406)-{.不符.} | 1. 確認訂單是否：英制+要求寬度公差（參考165EFE045 ）--->底材必須特設定 (OFP00258)-{.不符.} 2. 製造標準為MS、ASTM或銷新加坡之訂單，若無技術指定優先用料，請優先使用國內料，勿使用ANFEN (OFP00406)-{.不符.} 3. 【提醒】！本單為直立式包裝，嚴禁鍍鋅或烤漆後以STAGGER捲取 (OFP00451)-{.不符.} 4. ※超耐候一系列用途要確認是否有英制公差需求，有英制公差需求時選配碼用ON027※ (OFP00680)-{.不符.} 5. 此經銷商有簽訂1/2厚度公差保證(無厚度變異),請調整冷軋與鍍鋅厚度公差管制範圍. 保證 ASTM 厚度公差 (OFP00180)-{.不符.} | 訂單:2509EFE014/002 CPL <生產備註> 事項如下 . 除HGI/ HGL 訂單邊緣不噴油. 其餘皆側緣噴油 (RMK00285) . 【美加訂單生產注意事項-CPL】1.客戶美加地區訂單實施修邊刀最大使用顆數上限(20顆) (RMK00717) . 【美加訂單生產注意事項-CPL】2.排程備註:注意修邊品質與毛邊 (RMK00717) . 【美加訂單生產注意事項-CPL】3.去毛邊輥的管制：兩側壓力均設定1.0 kg/cm2 (RMK00717) | 訂單:2509EFE014/002 CR1 <生產備註> 事項如下 . 此經銷商保證平均厚度在1/2厚度公差內，厚度量測NG時，如單位長度符合範圍，請放行 (RMK00402) . 【美加訂單生產注意事項-CR】1.兩側各加開一個spot cooling增加冷卻效果。 (RMK00717) . 【美加訂單生產注意事項-CR】2.發生毛邊時，請降速生產減輕毛邊程度，暫留討論後再處置。 (RMK00717) | 訂單:2509EFE014/002 CR2 <生產備註> 事項如下 . 此經銷商保證平均厚度在1/2厚度公差內，厚度量測NG時，如單位長度符合範圍，請放行 (RMK00402) . 【美加訂單生產注意事項-CR】1.兩側各加開一個spot cooling增加冷卻效果。 (RMK00717) . 【美加訂單生產注意事項-CR】2.發生毛邊時，請降速生產減輕毛邊程度，暫留討論後再處置。 (RMK00717) | 訂單:2509EFE014/002 CG1 <生產備註> 事項如下 . 鍍鋅表面不可有鋅痕、壓痕、凹陷、及刮傷 、應變痕等。 (RMK00054) . 此經銷商保證平均厚度在1/2厚度公差內，厚度量測NG時，如單位長度符合範圍，請放行 (RMK00402) . 鍍層 AZ150 (含) 以上 , 鋅花等級 C~E 目標D，避免鋅花晶界明顯後續造成烤漆點狀未塗漆。 (RMK00565) . 【美加訂單生產注意事項-CG1】副操確認完回控制室後，於生產排程鋼號旁簽名紀錄，以利後續追查(該排程生產完，排程單將保留)。 (RMK00717) . 【美加訂單生產注意事項-CG1】中央段副操每顆銲道出Pot時觀察銲道同時，確認Beaver Tail與鋼板接觸之Guide Roll羊毛氈狀況，並適時添加潤滑油(避免乾掉)。 (RMK00717) | 訂單:2509EFE014/002 CG2 <生產備註> 事項如下 . 鍍鋅表面不可有鋅痕、壓痕、凹陷、及刮傷 、應變痕等。 (RMK00054) . 此經銷商保證平均厚度在1/2厚度公差內，厚度量測NG時，如單位長度符合範圍，請放行 (RMK00402) . 鍍層 AZ150 (含) 以上 , 鋅花等級 C~E 目標D，避免鋅花晶界明顯後續造成烤漆點狀未塗漆。 (RMK00565) . 【美加訂單生產注意事項-CG2】1.使用SUB-NOZZLE (RMK00717) | 訂單:2509EFE014/002 CC1 <生產備註> 事項如下 . 正面面漆(20U)及正面總膜厚(25U)要求管制90%以上之膜厚,未達標準降級. (RMK00054) . 若背面面漆(20U)及背面總膜厚(25U)時要求管制90%以上之膜厚,未達標準降級 (RMK00054) . 面漆=18U(90%)~請購基準22U(110%),標準板總膜厚=5+20U(100%面漆). (RMK00054) . 30CM*全寬*留1塊給LAB及1塊給塗料商, (RMK00054) . 此經銷商保證平均厚度在1/2厚度公差內，厚度量測NG時，如單位長度符合範圍，請放行 (RMK00402) . 【捲取】注意！本單為直立式包裝。禁用STAGGER捲取送包裝！送RCL重處理例外。 (RMK00512) . 【美加訂單生產注意事項-CCP】1.請烤漆入口依照正背面漆鋼捲投向規定進行鋼捲投入。 (RMK00717) . 【美加訂單生產注意事項-CCP】2.烤漆入口依照鋼捲投向規定進行鋼捲投入。(CR1/CG1 CR2/CG2-->正向入料。CR1/CG2 CR2/CG1-->反向入料) (RMK00717) . 【美加訂單生產注意事項-CCP】3.此訂單背面漆一律採Nature塗裝，塗裝黏度設定40秒以上 (RMK00717) | 訂單:2509EFE014/002 CC2 <生產備註> 事項如下 . 正面面漆(20U)及正面總膜厚(25U)要求管制90%以上之膜厚,未達標準降級. (RMK00054) . 若背面面漆(20U)及背面總膜厚(25U)時要求管制90%以上之膜厚,未達標準降級 (RMK00054) . 面漆=18U(90%)~請購基準22U(110%),標準板總膜厚=5+20U(100%面漆). (RMK00054) . 30CM*全寬*留1塊給LAB及1塊給塗料商, (RMK00054) . 此經銷商保證平均厚度在1/2厚度公差內，厚度量測NG時，如單位長度符合範圍，請放行 (RMK00402) . 【捲取】注意！本單為直立式包裝。禁用STAGGER捲取送包裝！送RCL重處理例外。 (RMK00512) . 【美加訂單生產注意事項-CCP】1.請烤漆入口依照正背面漆鋼捲投向規定進行鋼捲投入。 (RMK00717) . 【美加訂單生產注意事項-CCP】2.烤漆入口依照鋼捲投向規定進行鋼捲投入。(CR1/CG1 CR2/CG2-->正向入料。CR1/CG2 CR2/CG1-->反向入料) (RMK00717) . 【美加訂單生產注意事項-CCP】3.此訂單背面漆一律採Nature塗裝，塗裝黏度設定40秒以上 (RMK00717) | 訂單:2509EFE014/002 RCL <生產備註> 事項如下 . 【捲取】注意！本單為直立式包裝。禁用STAGGER捲取送包裝！送RCL重處理例外。 (RMK00512) | 訂單:2509EFE014/002 CCPK 無 <生產備註> 事項 | 訂單:2509EFE014/002 CGQC <品檢備註> 事項如下 . 鍍層 AZ150 (含) 以上 , 鋅花等級 C~E 目標D，避免鋅花晶界明顯後續造成烤漆點狀未塗漆。 (RMK00565) | 訂單:2509EFE014/002 CCQC <品檢備註> 事項如下 . 【捲取】注意！本單為直立式包裝。禁用STAGGER捲取送包裝！送RCL重處理例外。 (RMK00512) | 訂單:2509EFE014/002 TOL 無 <生產備註> 事項 |  | 訂單 2509EFE014/002 修改記錄如下: 20250918 09:20:20 (25008) 退火碼: >> H2, 用途碼: >> COG003, 背面標示: >> S000, 訂單背面顏色(五碼): >> BW4CY, 背面漆膜厚: >> 12.5, 背面漆塗漆型式幾塗幾烤: >> 2, 鉻酸鹽: >> Z, 訂單厚度: >> 0.0142, 訂單重: >> 20, 重量容許率(下限): >> 10, 重量容許率(上限): >> 10, 訂單寬度: >> 40.875, 鍍製方式: >> AC, 鋼捲內徑: >> 508, 鋼捲下限重: >> 2.73, 鋼捲上限重: >> 4.54, 壓花條件碼: >> -, 表面花紋: >> R, 綠色識別碼: >> -, 印刷輥號: >> -, 產品代碼: >> PPGL, 皮膜碼: >> -, 單位別: >> I, 油品種類: >> Z, 塗油量: >> Z, 包裝代碼: >> E0 , 保護膜碼: >> -, 客戶試片取樣型式: >> -, 調質碼: >> S, 套筒碼: >> P , 規格: >> A792SSGR80, 製造標準: >> ASTM, 表面處理劑種類: >> Z, 表面處理劑塗佈量: >> Z, 伸長率測試: >> N, 硬度測試碼: >> N, 抗拉強度測試: >> N, 降伏強度測試: >> N, 厚度變異: >> 0, 訂單正面顏色(五碼): >> SCH7Y, 正面漆膜厚: >> 25, 正面漆塗漆型式幾塗幾烤: >> 2, 修邊碼: >> Y, 重量碼: >> AW, 鋼捲捲向: >> O, 鍍層碼: >> AZ50, | F:保證1/2 ASTM 厚度公差 | [訂單訊息通知] 2025/09/18 11:56:29 AM 訂單訊息通知 (秦大維 >> 通知 >> Hebe Liu) 訂單訊息 : 2024/06~2025/05 實際產出範圍 1.88~1.91 lb/ft 與客戶 AIMING 1.9~1.95 LB/FT 有點差距
PPGL | 2509EFE014/003 |  | 1. 製造標準為MS、ASTM或銷新加坡之訂單，若無技術指定優先用料，請優先使用國內料，勿使用ANFEN (OFP00406)-{.不符.} | 1. 確認訂單是否：英制+要求寬度公差（參考165EFE045 ）--->底材必須特設定 (OFP00258)-{.不符.} 2. 製造標準為MS、ASTM或銷新加坡之訂單，若無技術指定優先用料，請優先使用國內料，勿使用ANFEN (OFP00406)-{.不符.} 3. 【提醒】！本單為直立式包裝，嚴禁鍍鋅或烤漆後以STAGGER捲取 (OFP00451)-{.不符.} 4. ※超耐候一系列用途要確認是否有英制公差需求，有英制公差需求時選配碼用ON027※ (OFP00680)-{.不符.} 5. 此經銷商有簽訂1/2厚度公差保證(無厚度變異),請調整冷軋與鍍鋅厚度公差管制範圍. 保證 ASTM 厚度公差 (OFP00180)-{.不符.} | 訂單:2509EFE014/003 CPL <生產備註> 事項如下 . 除HGI/ HGL 訂單邊緣不噴油. 其餘皆側緣噴油 (RMK00285) . 【美加訂單生產注意事項-CPL】1.客戶美加地區訂單實施修邊刀最大使用顆數上限(20顆) (RMK00717) . 【美加訂單生產注意事項-CPL】2.排程備註:注意修邊品質與毛邊 (RMK00717) . 【美加訂單生產注意事項-CPL】3.去毛邊輥的管制：兩側壓力均設定1.0 kg/cm2 (RMK00717) | 訂單:2509EFE014/003 CR1 <生產備註> 事項如下 . 此經銷商保證平均厚度在1/2厚度公差內，厚度量測NG時，如單位長度符合範圍，請放行 (RMK00402) . 【美加訂單生產注意事項-CR】1.兩側各加開一個spot cooling增加冷卻效果。 (RMK00717) . 【美加訂單生產注意事項-CR】2.發生毛邊時，請降速生產減輕毛邊程度，暫留討論後再處置。 (RMK00717) | 訂單:2509EFE014/003 CR2 <生產備註> 事項如下 . 此經銷商保證平均厚度在1/2厚度公差內，厚度量測NG時，如單位長度符合範圍，請放行 (RMK00402) . 【美加訂單生產注意事項-CR】1.兩側各加開一個spot cooling增加冷卻效果。 (RMK00717) . 【美加訂單生產注意事項-CR】2.發生毛邊時，請降速生產減輕毛邊程度，暫留討論後再處置。 (RMK00717) | 訂單:2509EFE014/003 CG1 <生產備註> 事項如下 . 鍍鋅表面不可有鋅痕、壓痕、凹陷、及刮傷 、應變痕等。 (RMK00054) . 此經銷商保證平均厚度在1/2厚度公差內，厚度量測NG時，如單位長度符合範圍，請放行 (RMK00402) . 鍍層 AZ150 (含) 以上 , 鋅花等級 C~E 目標D，避免鋅花晶界明顯後續造成烤漆點狀未塗漆。 (RMK00565) . 【美加訂單生產注意事項-CG1】副操確認完回控制室後，於生產排程鋼號旁簽名紀錄，以利後續追查(該排程生產完，排程單將保留)。 (RMK00717) . 【美加訂單生產注意事項-CG1】中央段副操每顆銲道出Pot時觀察銲道同時，確認Beaver Tail與鋼板接觸之Guide Roll羊毛氈狀況，並適時添加潤滑油(避免乾掉)。 (RMK00717) | 訂單:2509EFE014/003 CG2 <生產備註> 事項如下 . 鍍鋅表面不可有鋅痕、壓痕、凹陷、及刮傷 、應變痕等。 (RMK00054) . 此經銷商保證平均厚度在1/2厚度公差內，厚度量測NG時，如單位長度符合範圍，請放行 (RMK00402) . 鍍層 AZ150 (含) 以上 , 鋅花等級 C~E 目標D，避免鋅花晶界明顯後續造成烤漆點狀未塗漆。 (RMK00565) . 【美加訂單生產注意事項-CG2】1.使用SUB-NOZZLE (RMK00717) | 訂單:2509EFE014/003 CC1 <生產備註> 事項如下 . 正面面漆(20U)及正面總膜厚(25U)要求管制90%以上之膜厚,未達標準降級. (RMK00054) . 若背面面漆(20U)及背面總膜厚(25U)時要求管制90%以上之膜厚,未達標準降級 (RMK00054) . 面漆=18U(90%)~請購基準22U(110%),標準板總膜厚=5+20U(100%面漆). (RMK00054) . 30CM*全寬*留1塊給LAB及1塊給塗料商, (RMK00054) . 此經銷商保證平均厚度在1/2厚度公差內，厚度量測NG時，如單位長度符合範圍，請放行 (RMK00402) . 【捲取】注意！本單為直立式包裝。禁用STAGGER捲取送包裝！送RCL重處理例外。 (RMK00512) . 【美加訂單生產注意事項-CCP】1.請烤漆入口依照正背面漆鋼捲投向規定進行鋼捲投入。 (RMK00717) . 【美加訂單生產注意事項-CCP】2.烤漆入口依照鋼捲投向規定進行鋼捲投入。(CR1/CG1 CR2/CG2-->正向入料。CR1/CG2 CR2/CG1-->反向入料) (RMK00717) . 【美加訂單生產注意事項-CCP】3.此訂單背面漆一律採Nature塗裝，塗裝黏度設定40秒以上 (RMK00717) | 訂單:2509EFE014/003 CC2 <生產備註> 事項如下 . 正面面漆(20U)及正面總膜厚(25U)要求管制90%以上之膜厚,未達標準降級. (RMK00054) . 若背面面漆(20U)及背面總膜厚(25U)時要求管制90%以上之膜厚,未達標準降級 (RMK00054) . 面漆=18U(90%)~請購基準22U(110%),標準板總膜厚=5+20U(100%面漆). (RMK00054) . 30CM*全寬*留1塊給LAB及1塊給塗料商, (RMK00054) . 此經銷商保證平均厚度在1/2厚度公差內，厚度量測NG時，如單位長度符合範圍，請放行 (RMK00402) . 【捲取】注意！本單為直立式包裝。禁用STAGGER捲取送包裝！送RCL重處理例外。 (RMK00512) . 【美加訂單生產注意事項-CCP】1.請烤漆入口依照正背面漆鋼捲投向規定進行鋼捲投入。 (RMK00717) . 【美加訂單生產注意事項-CCP】2.烤漆入口依照鋼捲投向規定進行鋼捲投入。(CR1/CG1 CR2/CG2-->正向入料。CR1/CG2 CR2/CG1-->反向入料) (RMK00717) . 【美加訂單生產注意事項-CCP】3.此訂單背面漆一律採Nature塗裝，塗裝黏度設定40秒以上 (RMK00717) | 訂單:2509EFE014/003 RCL <生產備註> 事項如下 . 【捲取】注意！本單為直立式包裝。禁用STAGGER捲取送包裝！送RCL重處理例外。 (RMK00512) | 訂單:2509EFE014/003 CCPK 無 <生產備註> 事項 | 訂單:2509EFE014/003 CGQC <品檢備註> 事項如下 . 鍍層 AZ150 (含) 以上 , 鋅花等級 C~E 目標D，避免鋅花晶界明顯後續造成烤漆點狀未塗漆。 (RMK00565) | 訂單:2509EFE014/003 CCQC <品檢備註> 事項如下 . 【捲取】注意！本單為直立式包裝。禁用STAGGER捲取送包裝！送RCL重處理例外。 (RMK00512) | 訂單:2509EFE014/003 TOL 無 <生產備註> 事項 |  | 訂單 2509EFE014/003 修改記錄如下: 20250918 09:20:08 (25008) 退火碼: >> H2, 用途碼: >> COG003, 背面標示: >> S000, 訂單背面顏色(五碼): >> BW4CY, 背面漆膜厚: >> 12.5, 背面漆塗漆型式幾塗幾烤: >> 2, 鉻酸鹽: >> Z, 訂單厚度: >> 0.0142, 訂單重: >> 20, 重量容許率(下限): >> 10, 重量容許率(上限): >> 10, 訂單寬度: >> 40.875, 鍍製方式: >> AC, 鋼捲內徑: >> 508, 鋼捲下限重: >> 2.73, 鋼捲上限重: >> 4.54, 壓花條件碼: >> -, 表面花紋: >> R, 綠色識別碼: >> -, 印刷輥號: >> -, 產品代碼: >> PPGL, 皮膜碼: >> -, 單位別: >> I, 油品種類: >> Z, 塗油量: >> Z, 包裝代碼: >> E0 , 保護膜碼: >> -, 客戶試片取樣型式: >> -, 調質碼: >> S, 套筒碼: >> P , 規格: >> A792SSGR80, 製造標準: >> ASTM, 表面處理劑種類: >> Z, 表面處理劑塗佈量: >> Z, 伸長率測試: >> N, 硬度測試碼: >> N, 抗拉強度測試: >> N, 降伏強度測試: >> N, 厚度變異: >> 0, 訂單正面顏色(五碼): >> SBG59, 正面漆膜厚: >> 25, 正面漆塗漆型式幾塗幾烤: >> 2, 修邊碼: >> Y, 重量碼: >> AW, 鋼捲捲向: >> O, 鍍層碼: >> AZ50, | F:保證1/2 ASTM 厚度公差 | [訂單訊息通知] 2025/09/18 11:56:29 AM 訂單訊息通知 (秦大維 >> 通知 >> Hebe Liu) 訂單訊息 : 2024/06~2025/05 實際產出範圍 1.88~1.91 lb/ft 與客戶 AIMING 1.9~1.95 LB/FT 有點差距
PPGL | 2509EFE014/004 |  | 1. 製造標準為MS、ASTM或銷新加坡之訂單，若無技術指定優先用料，請優先使用國內料，勿使用ANFEN (OFP00406)-{.不符.} | 1. 確認訂單是否：英制+要求寬度公差（參考165EFE045 ）--->底材必須特設定 (OFP00258)-{.不符.} 2. 製造標準為MS、ASTM或銷新加坡之訂單，若無技術指定優先用料，請優先使用國內料，勿使用ANFEN (OFP00406)-{.不符.} 3. 【提醒】！本單為直立式包裝，嚴禁鍍鋅或烤漆後以STAGGER捲取 (OFP00451)-{.不符.} 4. ※超耐候一系列用途要確認是否有英制公差需求，有英制公差需求時選配碼用ON027※ (OFP00680)-{.不符.} 5. 此經銷商有簽訂1/2厚度公差保證(無厚度變異),請調整冷軋與鍍鋅厚度公差管制範圍. 保證 ASTM 厚度公差 (OFP00180)-{.不符.} | 訂單:2509EFE014/004 CPL <生產備註> 事項如下 . 除HGI/ HGL 訂單邊緣不噴油. 其餘皆側緣噴油 (RMK00285) . 【美加訂單生產注意事項-CPL】1.客戶美加地區訂單實施修邊刀最大使用顆數上限(20顆) (RMK00717) . 【美加訂單生產注意事項-CPL】2.排程備註:注意修邊品質與毛邊 (RMK00717) . 【美加訂單生產注意事項-CPL】3.去毛邊輥的管制：兩側壓力均設定1.0 kg/cm2 (RMK00717) | 訂單:2509EFE014/004 CR1 <生產備註> 事項如下 . 此經銷商保證平均厚度在1/2厚度公差內，厚度量測NG時，如單位長度符合範圍，請放行 (RMK00402) . 【美加訂單生產注意事項-CR】1.兩側各加開一個spot cooling增加冷卻效果。 (RMK00717) . 【美加訂單生產注意事項-CR】2.發生毛邊時，請降速生產減輕毛邊程度，暫留討論後再處置。 (RMK00717) | 訂單:2509EFE014/004 CR2 <生產備註> 事項如下 . 此經銷商保證平均厚度在1/2厚度公差內，厚度量測NG時，如單位長度符合範圍，請放行 (RMK00402) . 【美加訂單生產注意事項-CR】1.兩側各加開一個spot cooling增加冷卻效果。 (RMK00717) . 【美加訂單生產注意事項-CR】2.發生毛邊時，請降速生產減輕毛邊程度，暫留討論後再處置。 (RMK00717) | 訂單:2509EFE014/004 CG1 <生產備註> 事項如下 . 鍍鋅表面不可有鋅痕、壓痕、凹陷、及刮傷 、應變痕等。 (RMK00054) . 此經銷商保證平均厚度在1/2厚度公差內，厚度量測NG時，如單位長度符合範圍，請放行 (RMK00402) . 鍍層 AZ150 (含) 以上 , 鋅花等級 C~E 目標D，避免鋅花晶界明顯後續造成烤漆點狀未塗漆。 (RMK00565) . 【美加訂單生產注意事項-CG1】副操確認完回控制室後，於生產排程鋼號旁簽名紀錄，以利後續追查(該排程生產完，排程單將保留)。 (RMK00717) . 【美加訂單生產注意事項-CG1】中央段副操每顆銲道出Pot時觀察銲道同時，確認Beaver Tail與鋼板接觸之Guide Roll羊毛氈狀況，並適時添加潤滑油(避免乾掉)。 (RMK00717) | 訂單:2509EFE014/004 CG2 <生產備註> 事項如下 . 鍍鋅表面不可有鋅痕、壓痕、凹陷、及刮傷 、應變痕等。 (RMK00054) . 此經銷商保證平均厚度在1/2厚度公差內，厚度量測NG時，如單位長度符合範圍，請放行 (RMK00402) . 鍍層 AZ150 (含) 以上 , 鋅花等級 C~E 目標D，避免鋅花晶界明顯後續造成烤漆點狀未塗漆。 (RMK00565) . 【美加訂單生產注意事項-CG2】1.使用SUB-NOZZLE (RMK00717) | 訂單:2509EFE014/004 CC1 <生產備註> 事項如下 . 正面面漆(20U)及正面總膜厚(25U)要求管制90%以上之膜厚,未達標準降級. (RMK00054) . 若背面面漆(20U)及背面總膜厚(25U)時要求管制90%以上之膜厚,未達標準降級 (RMK00054) . 面漆=18U(90%)~請購基準22U(110%),標準板總膜厚=5+20U(100%面漆). (RMK00054) . 30CM*全寬*留1塊給LAB及1塊給塗料商, (RMK00054) . 此經銷商保證平均厚度在1/2厚度公差內，厚度量測NG時，如單位長度符合範圍，請放行 (RMK00402) . 【捲取】注意！本單為直立式包裝。禁用STAGGER捲取送包裝！送RCL重處理例外。 (RMK00512) . 【美加訂單生產注意事項-CCP】1.請烤漆入口依照正背面漆鋼捲投向規定進行鋼捲投入。 (RMK00717) . 【美加訂單生產注意事項-CCP】2.烤漆入口依照鋼捲投向規定進行鋼捲投入。(CR1/CG1 CR2/CG2-->正向入料。CR1/CG2 CR2/CG1-->反向入料) (RMK00717) . 【美加訂單生產注意事項-CCP】3.此訂單背面漆一律採Nature塗裝，塗裝黏度設定40秒以上 (RMK00717) | 訂單:2509EFE014/004 CC2 <生產備註> 事項如下 . 正面面漆(20U)及正面總膜厚(25U)要求管制90%以上之膜厚,未達標準降級. (RMK00054) . 若背面面漆(20U)及背面總膜厚(25U)時要求管制90%以上之膜厚,未達標準降級 (RMK00054) . 面漆=18U(90%)~請購基準22U(110%),標準板總膜厚=5+20U(100%面漆). (RMK00054) . 30CM*全寬*留1塊給LAB及1塊給塗料商, (RMK00054) . 此經銷商保證平均厚度在1/2厚度公差內，厚度量測NG時，如單位長度符合範圍，請放行 (RMK00402) . 【捲取】注意！本單為直立式包裝。禁用STAGGER捲取送包裝！送RCL重處理例外。 (RMK00512) . 【美加訂單生產注意事項-CCP】1.請烤漆入口依照正背面漆鋼捲投向規定進行鋼捲投入。 (RMK00717) . 【美加訂單生產注意事項-CCP】2.烤漆入口依照鋼捲投向規定進行鋼捲投入。(CR1/CG1 CR2/CG2-->正向入料。CR1/CG2 CR2/CG1-->反向入料) (RMK00717) . 【美加訂單生產注意事項-CCP】3.此訂單背面漆一律採Nature塗裝，塗裝黏度設定40秒以上 (RMK00717) | 訂單:2509EFE014/004 RCL <生產備註> 事項如下 . 【捲取】注意！本單為直立式包裝。禁用STAGGER捲取送包裝！送RCL重處理例外。 (RMK00512) | 訂單:2509EFE014/004 CCPK 無 <生產備註> 事項 | 訂單:2509EFE014/004 CGQC <品檢備註> 事項如下 . 鍍層 AZ150 (含) 以上 , 鋅花等級 C~E 目標D，避免鋅花晶界明顯後續造成烤漆點狀未塗漆。 (RMK00565) | 訂單:2509EFE014/004 CCQC <品檢備註> 事項如下 . 【捲取】注意！本單為直立式包裝。禁用STAGGER捲取送包裝！送RCL重處理例外。 (RMK00512) | 訂單:2509EFE014/004 TOL 無 <生產備註> 事項 |  | 訂單 2509EFE014/004 修改記錄如下: 20250918 09:19:52 (25008) 退火碼: >> H2, 用途碼: >> COG003, 背面標示: >> S000, 訂單背面顏色(五碼): >> BW4CY, 背面漆膜厚: >> 12.5, 背面漆塗漆型式幾塗幾烤: >> 2, 鉻酸鹽: >> Z, 訂單厚度: >> 0.0142, 訂單重: >> 20, 重量容許率(下限): >> 10, 重量容許率(上限): >> 10, 訂單寬度: >> 40.875, 鍍製方式: >> AC, 鋼捲內徑: >> 508, 鋼捲下限重: >> 2.73, 鋼捲上限重: >> 4.54, 壓花條件碼: >> -, 表面花紋: >> R, 綠色識別碼: >> -, 印刷輥號: >> -, 產品代碼: >> PPGL, 皮膜碼: >> -, 單位別: >> I, 油品種類: >> Z, 塗油量: >> Z, 包裝代碼: >> E0 , 保護膜碼: >> -, 客戶試片取樣型式: >> -, 調質碼: >> S, 套筒碼: >> P , 規格: >> A792SSGR80, 製造標準: >> ASTM, 表面處理劑種類: >> Z, 表面處理劑塗佈量: >> Z, 伸長率測試: >> N, 硬度測試碼: >> N, 抗拉強度測試: >> N, 降伏強度測試: >> N, 厚度變異: >> 0, 訂單正面顏色(五碼): >> SRH6W, 正面漆膜厚: >> 25, 正面漆塗漆型式幾塗幾烤: >> 2, 修邊碼: >> Y, 重量碼: >> AW, 鋼捲捲向: >> O, 鍍層碼: >> AZ50, | F:保證1/2 ASTM 厚度公差 | [訂單訊息通知] 2025/09/18 11:56:29 AM 訂單訊息通知 (秦大維 >> 通知 >> Hebe Liu) 訂單訊息 : 2024/06~2025/05 實際產出範圍 1.88~1.91 lb/ft 與客戶 AIMING 1.9~1.95 LB/FT 有點差距
PPGL | 2509EFE015/004 |  | 1. 製造標準為MS、ASTM或銷新加坡之訂單，若無技術指定優先用料，請優先使用國內料，勿使用ANFEN (OFP00406)-{.不符.} | 1. 訂單若有厚度變異，冷軋厚度公差比照烤漆計算公式 , 但最小為 1/2 公差做設定 (OFP00254)-{.不符.} 2. "偏薄要求訂單" 鍍後厚度減 鍍後厚度下限需大於 0.02 MM,以免發生厚度不足狀況 (OFP00369)-{.不符.} 3. 製造標準為MS、ASTM或銷新加坡之訂單，若無技術指定優先用料，請優先使用國內料，勿使用ANFEN (OFP00406)-{.不符.} 4. 【提醒】！本單為直立式包裝，嚴禁鍍鋅或烤漆後以STAGGER捲取 (OFP00451)-{.不符.} 5. ※超耐候一系列用途要確認是否有英制公差需求，有英制公差需求時選配碼用ON027※ (OFP00680)-{.不符.} | 訂單:2509EFE015/004 CPL <生產備註> 事項如下 . 除HGI/ HGL 訂單邊緣不噴油. 其餘皆側緣噴油 (RMK00285) . 【美加訂單生產注意事項-CPL】1.客戶美加地區訂單實施修邊刀最大使用顆數上限(20顆) (RMK00717) . 【美加訂單生產注意事項-CPL】2.排程備註:注意修邊品質與毛邊 (RMK00717) . 【美加訂單生產注意事項-CPL】3.去毛邊輥的管制：兩側壓力均設定1.0 kg/cm2 (RMK00717) | 訂單:2509EFE015/004 CR1 <生產備註> 事項如下 . 【美加訂單生產注意事項-CR】1.兩側各加開一個spot cooling增加冷卻效果。 (RMK00717) . 【美加訂單生產注意事項-CR】2.發生毛邊時，請降速生產減輕毛邊程度，暫留討論後再處置。 (RMK00717) | 訂單:2509EFE015/004 CR2 <生產備註> 事項如下 . 【美加訂單生產注意事項-CR】1.兩側各加開一個spot cooling增加冷卻效果。 (RMK00717) . 【美加訂單生產注意事項-CR】2.發生毛邊時，請降速生產減輕毛邊程度，暫留討論後再處置。 (RMK00717) | 訂單:2509EFE015/004 CG1 <生產備註> 事項如下 . 鍍鋅表面不可有鋅痕、壓痕、凹陷、及刮傷 、應變痕等。 (RMK00054) . 鍍層 AZ150 (含) 以上 , 鋅花等級 C~E 目標D，避免鋅花晶界明顯後續造成烤漆點狀未塗漆。 (RMK00565) . 【美加訂單生產注意事項-CG1】副操確認完回控制室後，於生產排程鋼號旁簽名紀錄，以利後續追查(該排程生產完，排程單將保留)。 (RMK00717) . 【美加訂單生產注意事項-CG1】中央段副操每顆銲道出Pot時觀察銲道同時，確認Beaver Tail與鋼板接觸之Guide Roll羊毛氈狀況，並適時添加潤滑油(避免乾掉)。 (RMK00717) | 訂單:2509EFE015/004 CG2 <生產備註> 事項如下 . 鍍鋅表面不可有鋅痕、壓痕、凹陷、及刮傷 、應變痕等。 (RMK00054) . 鍍層 AZ150 (含) 以上 , 鋅花等級 C~E 目標D，避免鋅花晶界明顯後續造成烤漆點狀未塗漆。 (RMK00565) . 【美加訂單生產注意事項-CG2】1.使用SUB-NOZZLE (RMK00717) | 訂單:2509EFE015/004 CC1 <生產備註> 事項如下 . 正面面漆(20U)及正面總膜厚(25U)要求管制90%以上之膜厚,未達標準降級. (RMK00054) . 若背面面漆(20U)及背面總膜厚(25U)時要求管制90%以上之膜厚,未達標準降級 (RMK00054) . 面漆=18U(90%)~請購基準22U(110%),標準板總膜厚=5+20U(100%面漆). (RMK00054) . 30CM*全寬*留1塊給LAB及1塊給塗料商, (RMK00054) . 【捲取】注意！本單為直立式包裝。禁用STAGGER捲取送包裝！送RCL重處理例外。 (RMK00512) . 【抽氣量】白色系在CC1生產時,FINISH抽氣量請設定250,如生產中發生色差b值異常升高,請股長再加大抽氣量因應 (RMK00560) . 【美加訂單生產注意事項-CCP】1.請烤漆入口依照正背面漆鋼捲投向規定進行鋼捲投入。 (RMK00717) . 【美加訂單生產注意事項-CCP】2.烤漆入口依照鋼捲投向規定進行鋼捲投入。(CR1/CG1 CR2/CG2-->正向入料。CR1/CG2 CR2/CG1-->反向入料) (RMK00717) . 【美加訂單生產注意事項-CCP】3.此訂單背面漆一律採Nature塗裝，塗裝黏度設定40秒以上 (RMK00717) | 訂單:2509EFE015/004 CC2 <生產備註> 事項如下 . 正面面漆(20U)及正面總膜厚(25U)要求管制90%以上之膜厚,未達標準降級. (RMK00054) . 若背面面漆(20U)及背面總膜厚(25U)時要求管制90%以上之膜厚,未達標準降級 (RMK00054) . 面漆=18U(90%)~請購基準22U(110%),標準板總膜厚=5+20U(100%面漆). (RMK00054) . 30CM*全寬*留1塊給LAB及1塊給塗料商, (RMK00054) . 【捲取】注意！本單為直立式包裝。禁用STAGGER捲取送包裝！送RCL重處理例外。 (RMK00512) . 【抽氣量】白色系在CC1生產時,FINISH抽氣量請設定250,如生產中發生色差b值異常升高,請股長再加大抽氣量因應 (RMK00560) . 【美加訂單生產注意事項-CCP】1.請烤漆入口依照正背面漆鋼捲投向規定進行鋼捲投入。 (RMK00717) . 【美加訂單生產注意事項-CCP】2.烤漆入口依照鋼捲投向規定進行鋼捲投入。(CR1/CG1 CR2/CG2-->正向入料。CR1/CG2 CR2/CG1-->反向入料) (RMK00717) . 【美加訂單生產注意事項-CCP】3.此訂單背面漆一律採Nature塗裝，塗裝黏度設定40秒以上 (RMK00717) | 訂單:2509EFE015/004 RCL <生產備註> 事項如下 . 【捲取】注意！本單為直立式包裝。禁用STAGGER捲取送包裝！送RCL重處理例外。 (RMK00512) | 訂單:2509EFE015/004 CCPK 無 <生產備註> 事項 | 訂單:2509EFE015/004 CGQC <品檢備註> 事項如下 . 鍍層 AZ150 (含) 以上 , 鋅花等級 C~E 目標D，避免鋅花晶界明顯後續造成烤漆點狀未塗漆。 (RMK00565) | 訂單:2509EFE015/004 CCQC <品檢備註> 事項如下 . 【捲取】注意！本單為直立式包裝。禁用STAGGER捲取送包裝！送RCL重處理例外。 (RMK00512) | 訂單:2509EFE015/004 TOL 無 <生產備註> 事項 |  | 訂單 2509EFE015/004 修改記錄如下: 20250917 14:41:54 (25008) 退火碼: >> H2, 用途碼: >> COG003, 背面標示: >> S000, 訂單背面顏色(五碼): >> BW4CY, 背面漆膜厚: >> 12.5, 背面漆塗漆型式幾塗幾烤: >> 2, 鉻酸鹽: >> Z, 訂單厚度: >> 0.015, 訂單重: >> 40, 重量容許率(下限): >> 10, 重量容許率(上限): >> 10, 訂單寬度: >> 40.875, 鍍製方式: >> AC, 鋼捲內徑: >> 508, 鋼捲下限重: >> 2.73, 鋼捲上限重: >> 4.54, 壓花條件碼: >> -, 表面花紋: >> R, 綠色識別碼: >> -, 印刷輥號: >> -, 產品代碼: >> PPGL, 皮膜碼: >> -, 單位別: >> I, 油品種類: >> Z, 塗油量: >> Z, 包裝代碼: >> E0 , 保護膜碼: >> -, 客戶試片取樣型式: >> -, 調質碼: >> S, 套筒碼: >> P , 規格: >> A792SSGR80, 製造標準: >> ASTM, 表面處理劑種類: >> Z, 表面處理劑塗佈量: >> Z, 伸長率測試: >> N, 硬度測試碼: >> N, 抗拉強度測試: >> N, 降伏強度測試: >> N, 厚度變異: >> 0, 訂單正面顏色(五碼): >> SW11Z, 正面漆膜厚: >> 25, 正面漆塗漆型式幾塗幾烤: >> 2, 修邊碼: >> Y, 重量碼: >> AW, 鋼捲捲向: >> I, 鍍層碼: >> AZ50, 20250917 14:42:22 (25008) 用途碼: COG003 >> COG007, 20250917 14:43:27 (25008) 用途碼: COG007 >> COG003, 20250918 13:57:08 (25008) 訂單背面顏色(五碼): BW4CY >> XXXXX, 背面漆膜厚: 12.5 >> NOM, 厚度變異: 0 >> -1.5, 訂單正面顏色(五碼): SW11Z >> XXXXX, 正面漆膜厚: 25 >> NOM, 20251008 11:19:46 (25008) 訂單背面顏色(五碼): XXXXX >> BW4CY, 背面漆膜厚: NOM >> 12.5, 訂單正面顏色(五碼): XXXXX >> SWS16, 正面漆膜厚: NOM >> 25, | H:厚度偏薄
PPGL | 2509EFE016/001 |  | 1. 製造標準為MS、ASTM或銷新加坡之訂單，若無技術指定優先用料，請優先使用國內料，勿使用ANFEN (OFP00406)-{.不符.} | 1. 訂單若有厚度變異，冷軋厚度公差比照烤漆計算公式 , 但最小為 1/2 公差做設定 (OFP00254)-{.不符.} 2. "偏薄要求訂單" 鍍後厚度減 鍍後厚度下限需大於 0.02 MM,以免發生厚度不足狀況 (OFP00369)-{.不符.} 3. 製造標準為MS、ASTM或銷新加坡之訂單，若無技術指定優先用料，請優先使用國內料，勿使用ANFEN (OFP00406)-{.不符.} 4. 【提醒】！本單為直立式包裝，嚴禁鍍鋅或烤漆後以STAGGER捲取 (OFP00451)-{.不符.} 5. ※超耐候一系列用途要確認是否有英制公差需求，有英制公差需求時選配碼用ON027※ (OFP00680)-{.不符.} | 訂單:2509EFE016/001 CPL <生產備註> 事項如下 . 除HGI/ HGL 訂單邊緣不噴油. 其餘皆側緣噴油 (RMK00285) . 【美加訂單生產注意事項-CPL】1.客戶美加地區訂單實施修邊刀最大使用顆數上限(20顆) (RMK00717) . 【美加訂單生產注意事項-CPL】2.排程備註:注意修邊品質與毛邊 (RMK00717) . 【美加訂單生產注意事項-CPL】3.去毛邊輥的管制：兩側壓力均設定1.0 kg/cm2 (RMK00717) | 訂單:2509EFE016/001 CR1 <生產備註> 事項如下 . 【美加訂單生產注意事項-CR】1.兩側各加開一個spot cooling增加冷卻效果。 (RMK00717) . 【美加訂單生產注意事項-CR】2.發生毛邊時，請降速生產減輕毛邊程度，暫留討論後再處置。 (RMK00717) | 訂單:2509EFE016/001 CR2 <生產備註> 事項如下 . 【美加訂單生產注意事項-CR】1.兩側各加開一個spot cooling增加冷卻效果。 (RMK00717) . 【美加訂單生產注意事項-CR】2.發生毛邊時，請降速生產減輕毛邊程度，暫留討論後再處置。 (RMK00717) | 訂單:2509EFE016/001 CG1 <生產備註> 事項如下 . 鍍鋅表面不可有鋅痕、壓痕、凹陷、及刮傷 、應變痕等。 (RMK00054) . 鍍層 AZ150 (含) 以上 , 鋅花等級 C~E 目標D，避免鋅花晶界明顯後續造成烤漆點狀未塗漆。 (RMK00565) . 【美加訂單生產注意事項-CG1】副操確認完回控制室後，於生產排程鋼號旁簽名紀錄，以利後續追查(該排程生產完，排程單將保留)。 (RMK00717) . 【美加訂單生產注意事項-CG1】中央段副操每顆銲道出Pot時觀察銲道同時，確認Beaver Tail與鋼板接觸之Guide Roll羊毛氈狀況，並適時添加潤滑油(避免乾掉)。 (RMK00717) | 訂單:2509EFE016/001 CG2 <生產備註> 事項如下 . 鍍鋅表面不可有鋅痕、壓痕、凹陷、及刮傷 、應變痕等。 (RMK00054) . 鍍層 AZ150 (含) 以上 , 鋅花等級 C~E 目標D，避免鋅花晶界明顯後續造成烤漆點狀未塗漆。 (RMK00565) . 【美加訂單生產注意事項-CG2】1.使用SUB-NOZZLE (RMK00717) | 訂單:2509EFE016/001 CC1 <生產備註> 事項如下 . 正面面漆(20U)及正面總膜厚(25U)要求管制90%以上之膜厚,未達標準降級. (RMK00054) . 若背面面漆(20U)及背面總膜厚(25U)時要求管制90%以上之膜厚,未達標準降級 (RMK00054) . 面漆=18U(90%)~請購基準22U(110%),標準板總膜厚=5+20U(100%面漆). (RMK00054) . 30CM*全寬*留1塊給LAB及1塊給塗料商, (RMK00054) . 【捲取】注意！本單為直立式包裝。禁用STAGGER捲取送包裝！送RCL重處理例外。 (RMK00512) . 【美加訂單生產注意事項-CCP】1.請烤漆入口依照正背面漆鋼捲投向規定進行鋼捲投入。 (RMK00717) . 【美加訂單生產注意事項-CCP】2.烤漆入口依照鋼捲投向規定進行鋼捲投入。(CR1/CG1 CR2/CG2-->正向入料。CR1/CG2 CR2/CG1-->反向入料) (RMK00717) . 【美加訂單生產注意事項-CCP】3.此訂單背面漆一律採Nature塗裝，塗裝黏度設定40秒以上 (RMK00717) | 訂單:2509EFE016/001 CC2 <生產備註> 事項如下 . 正面面漆(20U)及正面總膜厚(25U)要求管制90%以上之膜厚,未達標準降級. (RMK00054) . 若背面面漆(20U)及背面總膜厚(25U)時要求管制90%以上之膜厚,未達標準降級 (RMK00054) . 面漆=18U(90%)~請購基準22U(110%),標準板總膜厚=5+20U(100%面漆). (RMK00054) . 30CM*全寬*留1塊給LAB及1塊給塗料商, (RMK00054) . 【捲取】注意！本單為直立式包裝。禁用STAGGER捲取送包裝！送RCL重處理例外。 (RMK00512) . 【美加訂單生產注意事項-CCP】1.請烤漆入口依照正背面漆鋼捲投向規定進行鋼捲投入。 (RMK00717) . 【美加訂單生產注意事項-CCP】2.烤漆入口依照鋼捲投向規定進行鋼捲投入。(CR1/CG1 CR2/CG2-->正向入料。CR1/CG2 CR2/CG1-->反向入料) (RMK00717) . 【美加訂單生產注意事項-CCP】3.此訂單背面漆一律採Nature塗裝，塗裝黏度設定40秒以上 (RMK00717) | 訂單:2509EFE016/001 RCL <生產備註> 事項如下 . 【捲取】注意！本單為直立式包裝。禁用STAGGER捲取送包裝！送RCL重處理例外。 (RMK00512) | 訂單:2509EFE016/001 CCPK 無 <生產備註> 事項 | 訂單:2509EFE016/001 CGQC <品檢備註> 事項如下 . 鍍層 AZ150 (含) 以上 , 鋅花等級 C~E 目標D，避免鋅花晶界明顯後續造成烤漆點狀未塗漆。 (RMK00565) | 訂單:2509EFE016/001 CCQC <品檢備註> 事項如下 . 【捲取】注意！本單為直立式包裝。禁用STAGGER捲取送包裝！送RCL重處理例外。 (RMK00512) | 訂單:2509EFE016/001 TOL 無 <生產備註> 事項 |  | 訂單 2509EFE016/001 修改記錄如下: 20250917 15:45:32 (25008) 退火碼: >> H2, 用途碼: >> COG003, 背面標示: >> S000, 訂單背面顏色(五碼): >> BW4CY, 背面漆膜厚: >> 12.5, 背面漆塗漆型式幾塗幾烤: >> 2, 鉻酸鹽: >> Z, 訂單厚度: >> 0.015, 訂單重: >> 40, 重量容許率(下限): >> 10, 重量容許率(上限): >> 10, 訂單寬度: >> 40.875, 鍍製方式: >> AC, 鋼捲內徑: >> 508, 鋼捲下限重: >> 2.73, 鋼捲上限重: >> 4.54, 壓花條件碼: >> -, 表面花紋: >> R, 綠色識別碼: >> -, 印刷輥號: >> -, 產品代碼: >> PPGL, 皮膜碼: >> -, 單位別: >> I, 油品種類: >> Z, 塗油量: >> Z, 包裝代碼: >> E0 , 保護膜碼: >> -, 客戶試片取樣型式: >> -, 調質碼: >> S, 套筒碼: >> P , 規格: >> A792SSGR80, 製造標準: >> ASTM, 表面處理劑種類: >> Z, 表面處理劑塗佈量: >> Z, 伸長率測試: >> N, 硬度測試碼: >> N, 抗拉強度測試: >> N, 降伏強度測試: >> N, 厚度變異: >> 0, 訂單正面顏色(五碼): >> SRH5Z, 正面漆膜厚: >> 25, 正面漆塗漆型式幾塗幾烤: >> 2, 修邊碼: >> Y, 重量碼: >> AW, 鋼捲捲向: >> O, 鍍層碼: >> AZ50, 20250918 14:08:24 (25008) 厚度變異: 0 >> -1.5, | H:厚度偏薄 | [訂單訊息通知] 2025/09/18 1:36:09 PM 訂單訊息通知 (秦大維 >> 通知 >> Hebe Liu) 訂單訊息 : 備註中"AIM - 2%"但客戶沒下厚度變異，TDCC只能以1/2 ASTM厚度公差管制（客戶有簽1/2 ASTM）
PPGL | 2509EFE016/002 |  | 1. 製造標準為MS、ASTM或銷新加坡之訂單，若無技術指定優先用料，請優先使用國內料，勿使用ANFEN (OFP00406)-{.不符.} | 1. 訂單若有厚度變異，冷軋厚度公差比照烤漆計算公式 , 但最小為 1/2 公差做設定 (OFP00254)-{.不符.} 2. "偏薄要求訂單" 鍍後厚度減 鍍後厚度下限需大於 0.02 MM,以免發生厚度不足狀況 (OFP00369)-{.不符.} 3. 製造標準為MS、ASTM或銷新加坡之訂單，若無技術指定優先用料，請優先使用國內料，勿使用ANFEN (OFP00406)-{.不符.} 4. 【提醒】！本單為直立式包裝，嚴禁鍍鋅或烤漆後以STAGGER捲取 (OFP00451)-{.不符.} 5. ※超耐候一系列用途要確認是否有英制公差需求，有英制公差需求時選配碼用ON027※ (OFP00680)-{.不符.} | 訂單:2509EFE016/002 CPL <生產備註> 事項如下 . 除HGI/ HGL 訂單邊緣不噴油. 其餘皆側緣噴油 (RMK00285) . 【美加訂單生產注意事項-CPL】1.客戶美加地區訂單實施修邊刀最大使用顆數上限(20顆) (RMK00717) . 【美加訂單生產注意事項-CPL】2.排程備註:注意修邊品質與毛邊 (RMK00717) . 【美加訂單生產注意事項-CPL】3.去毛邊輥的管制：兩側壓力均設定1.0 kg/cm2 (RMK00717) | 訂單:2509EFE016/002 CR1 <生產備註> 事項如下 . 【美加訂單生產注意事項-CR】1.兩側各加開一個spot cooling增加冷卻效果。 (RMK00717) . 【美加訂單生產注意事項-CR】2.發生毛邊時，請降速生產減輕毛邊程度，暫留討論後再處置。 (RMK00717) | 訂單:2509EFE016/002 CR2 <生產備註> 事項如下 . 【美加訂單生產注意事項-CR】1.兩側各加開一個spot cooling增加冷卻效果。 (RMK00717) . 【美加訂單生產注意事項-CR】2.發生毛邊時，請降速生產減輕毛邊程度，暫留討論後再處置。 (RMK00717) | 訂單:2509EFE016/002 CG1 <生產備註> 事項如下 . 鍍鋅表面不可有鋅痕、壓痕、凹陷、及刮傷 、應變痕等。 (RMK00054) . 鍍層 AZ150 (含) 以上 , 鋅花等級 C~E 目標D，避免鋅花晶界明顯後續造成烤漆點狀未塗漆。 (RMK00565) . 【美加訂單生產注意事項-CG1】副操確認完回控制室後，於生產排程鋼號旁簽名紀錄，以利後續追查(該排程生產完，排程單將保留)。 (RMK00717) . 【美加訂單生產注意事項-CG1】中央段副操每顆銲道出Pot時觀察銲道同時，確認Beaver Tail與鋼板接觸之Guide Roll羊毛氈狀況，並適時添加潤滑油(避免乾掉)。 (RMK00717) | 訂單:2509EFE016/002 CG2 <生產備註> 事項如下 . 鍍鋅表面不可有鋅痕、壓痕、凹陷、及刮傷 、應變痕等。 (RMK00054) . 鍍層 AZ150 (含) 以上 , 鋅花等級 C~E 目標D，避免鋅花晶界明顯後續造成烤漆點狀未塗漆。 (RMK00565) . 【美加訂單生產注意事項-CG2】1.使用SUB-NOZZLE (RMK00717) | 訂單:2509EFE016/002 CC1 <生產備註> 事項如下 . 正面面漆(20U)及正面總膜厚(25U)要求管制90%以上之膜厚,未達標準降級. (RMK00054) . 若背面面漆(20U)及背面總膜厚(25U)時要求管制90%以上之膜厚,未達標準降級 (RMK00054) . 面漆=18U(90%)~請購基準22U(110%),標準板總膜厚=5+20U(100%面漆). (RMK00054) . 30CM*全寬*留1塊給LAB及1塊給塗料商, (RMK00054) . 【捲取】注意！本單為直立式包裝。禁用STAGGER捲取送包裝！送RCL重處理例外。 (RMK00512) . 【美加訂單生產注意事項-CCP】1.請烤漆入口依照正背面漆鋼捲投向規定進行鋼捲投入。 (RMK00717) . 【美加訂單生產注意事項-CCP】2.烤漆入口依照鋼捲投向規定進行鋼捲投入。(CR1/CG1 CR2/CG2-->正向入料。CR1/CG2 CR2/CG1-->反向入料) (RMK00717) . 【美加訂單生產注意事項-CCP】3.此訂單背面漆一律採Nature塗裝，塗裝黏度設定40秒以上 (RMK00717) | 訂單:2509EFE016/002 CC2 <生產備註> 事項如下 . 正面面漆(20U)及正面總膜厚(25U)要求管制90%以上之膜厚,未達標準降級. (RMK00054) . 若背面面漆(20U)及背面總膜厚(25U)時要求管制90%以上之膜厚,未達標準降級 (RMK00054) . 面漆=18U(90%)~請購基準22U(110%),標準板總膜厚=5+20U(100%面漆). (RMK00054) . 30CM*全寬*留1塊給LAB及1塊給塗料商, (RMK00054) . 【捲取】注意！本單為直立式包裝。禁用STAGGER捲取送包裝！送RCL重處理例外。 (RMK00512) . 【美加訂單生產注意事項-CCP】1.請烤漆入口依照正背面漆鋼捲投向規定進行鋼捲投入。 (RMK00717) . 【美加訂單生產注意事項-CCP】2.烤漆入口依照鋼捲投向規定進行鋼捲投入。(CR1/CG1 CR2/CG2-->正向入料。CR1/CG2 CR2/CG1-->反向入料) (RMK00717) . 【美加訂單生產注意事項-CCP】3.此訂單背面漆一律採Nature塗裝，塗裝黏度設定40秒以上 (RMK00717) | 訂單:2509EFE016/002 RCL <生產備註> 事項如下 . 【捲取】注意！本單為直立式包裝。禁用STAGGER捲取送包裝！送RCL重處理例外。 (RMK00512) | 訂單:2509EFE016/002 CCPK 無 <生產備註> 事項 | 訂單:2509EFE016/002 CGQC <品檢備註> 事項如下 . 鍍層 AZ150 (含) 以上 , 鋅花等級 C~E 目標D，避免鋅花晶界明顯後續造成烤漆點狀未塗漆。 (RMK00565) | 訂單:2509EFE016/002 CCQC <品檢備註> 事項如下 . 【捲取】注意！本單為直立式包裝。禁用STAGGER捲取送包裝！送RCL重處理例外。 (RMK00512) | 訂單:2509EFE016/002 TOL 無 <生產備註> 事項 |  | 訂單 2509EFE016/002 修改記錄如下: 20250917 15:45:41 (25008) 退火碼: >> H2, 用途碼: >> COG007, 背面標示: >> S000, 訂單背面顏色(五碼): >> BW4CY, 背面漆膜厚: >> 12.5, 背面漆塗漆型式幾塗幾烤: >> 2, 鉻酸鹽: >> Z, 訂單厚度: >> 0.015, 訂單重: >> 20, 重量容許率(下限): >> 10, 重量容許率(上限): >> 10, 訂單寬度: >> 40.875, 鍍製方式: >> AC, 鋼捲內徑: >> 508, 鋼捲下限重: >> 2.73, 鋼捲上限重: >> 4.54, 壓花條件碼: >> -, 表面花紋: >> R, 綠色識別碼: >> -, 印刷輥號: >> -, 產品代碼: >> PPGL, 皮膜碼: >> -, 單位別: >> I, 油品種類: >> Z, 塗油量: >> Z, 包裝代碼: >> E0 , 保護膜碼: >> -, 客戶試片取樣型式: >> -, 調質碼: >> S, 套筒碼: >> P , 規格: >> A792SSGR80, 製造標準: >> ASTM, 表面處理劑種類: >> Z, 表面處理劑塗佈量: >> Z, 伸長率測試: >> N, 硬度測試碼: >> N, 抗拉強度測試: >> N, 降伏強度測試: >> N, 厚度變異: >> 0, 訂單正面顏色(五碼): >> SBT69, 正面漆膜厚: >> 25, 正面漆塗漆型式幾塗幾烤: >> 2, 修邊碼: >> Y, 重量碼: >> AW, 鋼捲捲向: >> O, 鍍層碼: >> AZ50, 20250917 15:48:54 (25008) 用途碼: COG007 >> COG003, 20250918 14:08:38 (25008) 厚度變異: 0 >> -1.5, | H:厚度偏薄 | [訂單訊息通知] 2025/09/18 1:36:09 PM 訂單訊息通知 (秦大維 >> 通知 >> Hebe Liu) 訂單訊息 : 備註中"AIM - 2%"但客戶沒下厚度變異，TDCC只能以1/2 ASTM厚度公差管制（客戶有簽1/2 ASTM）
PPGL | 2509EFE016/003 |  | 1. 製造標準為MS、ASTM或銷新加坡之訂單，若無技術指定優先用料，請優先使用國內料，勿使用ANFEN (OFP00406)-{.不符.} | 1. 訂單若有厚度變異，冷軋厚度公差比照烤漆計算公式 , 但最小為 1/2 公差做設定 (OFP00254)-{.不符.} 2. "偏薄要求訂單" 鍍後厚度減 鍍後厚度下限需大於 0.02 MM,以免發生厚度不足狀況 (OFP00369)-{.不符.} 3. 製造標準為MS、ASTM或銷新加坡之訂單，若無技術指定優先用料，請優先使用國內料，勿使用ANFEN (OFP00406)-{.不符.} 4. 【提醒】！本單為直立式包裝，嚴禁鍍鋅或烤漆後以STAGGER捲取 (OFP00451)-{.不符.} 5. ※超耐候一系列用途要確認是否有英制公差需求，有英制公差需求時選配碼用ON027※ (OFP00680)-{.不符.} | 訂單:2509EFE016/003 CPL <生產備註> 事項如下 . 除HGI/ HGL 訂單邊緣不噴油. 其餘皆側緣噴油 (RMK00285) . 【美加訂單生產注意事項-CPL】1.客戶美加地區訂單實施修邊刀最大使用顆數上限(20顆) (RMK00717) . 【美加訂單生產注意事項-CPL】2.排程備註:注意修邊品質與毛邊 (RMK00717) . 【美加訂單生產注意事項-CPL】3.去毛邊輥的管制：兩側壓力均設定1.0 kg/cm2 (RMK00717) | 訂單:2509EFE016/003 CR1 <生產備註> 事項如下 . 【美加訂單生產注意事項-CR】1.兩側各加開一個spot cooling增加冷卻效果。 (RMK00717) . 【美加訂單生產注意事項-CR】2.發生毛邊時，請降速生產減輕毛邊程度，暫留討論後再處置。 (RMK00717) | 訂單:2509EFE016/003 CR2 <生產備註> 事項如下 . 【美加訂單生產注意事項-CR】1.兩側各加開一個spot cooling增加冷卻效果。 (RMK00717) . 【美加訂單生產注意事項-CR】2.發生毛邊時，請降速生產減輕毛邊程度，暫留討論後再處置。 (RMK00717) | 訂單:2509EFE016/003 CG1 <生產備註> 事項如下 . 鍍鋅表面不可有鋅痕、壓痕、凹陷、及刮傷 、應變痕等。 (RMK00054) . 鍍層 AZ150 (含) 以上 , 鋅花等級 C~E 目標D，避免鋅花晶界明顯後續造成烤漆點狀未塗漆。 (RMK00565) . 【美加訂單生產注意事項-CG1】副操確認完回控制室後，於生產排程鋼號旁簽名紀錄，以利後續追查(該排程生產完，排程單將保留)。 (RMK00717) . 【美加訂單生產注意事項-CG1】中央段副操每顆銲道出Pot時觀察銲道同時，確認Beaver Tail與鋼板接觸之Guide Roll羊毛氈狀況，並適時添加潤滑油(避免乾掉)。 (RMK00717) | 訂單:2509EFE016/003 CG2 <生產備註> 事項如下 . 鍍鋅表面不可有鋅痕、壓痕、凹陷、及刮傷 、應變痕等。 (RMK00054) . 鍍層 AZ150 (含) 以上 , 鋅花等級 C~E 目標D，避免鋅花晶界明顯後續造成烤漆點狀未塗漆。 (RMK00565) . 【美加訂單生產注意事項-CG2】1.使用SUB-NOZZLE (RMK00717) | 訂單:2509EFE016/003 CC1 <生產備註> 事項如下 . 正面面漆(20U)及正面總膜厚(25U)要求管制90%以上之膜厚,未達標準降級. (RMK00054) . 若背面面漆(20U)及背面總膜厚(25U)時要求管制90%以上之膜厚,未達標準降級 (RMK00054) . 面漆=18U(90%)~請購基準22U(110%),標準板總膜厚=5+20U(100%面漆). (RMK00054) . 30CM*全寬*留1塊給LAB及1塊給塗料商, (RMK00054) . 【捲取】注意！本單為直立式包裝。禁用STAGGER捲取送包裝！送RCL重處理例外。 (RMK00512) . 【美加訂單生產注意事項-CCP】1.請烤漆入口依照正背面漆鋼捲投向規定進行鋼捲投入。 (RMK00717) . 【美加訂單生產注意事項-CCP】2.烤漆入口依照鋼捲投向規定進行鋼捲投入。(CR1/CG1 CR2/CG2-->正向入料。CR1/CG2 CR2/CG1-->反向入料) (RMK00717) . 【美加訂單生產注意事項-CCP】3.此訂單背面漆一律採Nature塗裝，塗裝黏度設定40秒以上 (RMK00717) | 訂單:2509EFE016/003 CC2 <生產備註> 事項如下 . 正面面漆(20U)及正面總膜厚(25U)要求管制90%以上之膜厚,未達標準降級. (RMK00054) . 若背面面漆(20U)及背面總膜厚(25U)時要求管制90%以上之膜厚,未達標準降級 (RMK00054) . 面漆=18U(90%)~請購基準22U(110%),標準板總膜厚=5+20U(100%面漆). (RMK00054) . 30CM*全寬*留1塊給LAB及1塊給塗料商, (RMK00054) . 【捲取】注意！本單為直立式包裝。禁用STAGGER捲取送包裝！送RCL重處理例外。 (RMK00512) . 【美加訂單生產注意事項-CCP】1.請烤漆入口依照正背面漆鋼捲投向規定進行鋼捲投入。 (RMK00717) . 【美加訂單生產注意事項-CCP】2.烤漆入口依照鋼捲投向規定進行鋼捲投入。(CR1/CG1 CR2/CG2-->正向入料。CR1/CG2 CR2/CG1-->反向入料) (RMK00717) . 【美加訂單生產注意事項-CCP】3.此訂單背面漆一律採Nature塗裝，塗裝黏度設定40秒以上 (RMK00717) | 訂單:2509EFE016/003 RCL <生產備註> 事項如下 . 【捲取】注意！本單為直立式包裝。禁用STAGGER捲取送包裝！送RCL重處理例外。 (RMK00512) | 訂單:2509EFE016/003 CCPK 無 <生產備註> 事項 | 訂單:2509EFE016/003 CGQC <品檢備註> 事項如下 . 鍍層 AZ150 (含) 以上 , 鋅花等級 C~E 目標D，避免鋅花晶界明顯後續造成烤漆點狀未塗漆。 (RMK00565) | 訂單:2509EFE016/003 CCQC <品檢備註> 事項如下 . 【捲取】注意！本單為直立式包裝。禁用STAGGER捲取送包裝！送RCL重處理例外。 (RMK00512) | 訂單:2509EFE016/003 TOL 無 <生產備註> 事項 |  | 訂單 2509EFE016/003 修改記錄如下: 20250917 15:50:09 (25008) 退火碼: >> H2, 用途碼: >> COG003, 背面標示: >> S000, 訂單背面顏色(五碼): >> BW4CY, 背面漆膜厚: >> 12.5, 背面漆塗漆型式幾塗幾烤: >> 2, 鉻酸鹽: >> Z, 訂單厚度: >> 0.015, 訂單重: >> 20, 重量容許率(下限): >> 10, 重量容許率(上限): >> 10, 訂單寬度: >> 40.875, 鍍製方式: >> AC, 鋼捲內徑: >> 508, 鋼捲下限重: >> 2.73, 鋼捲上限重: >> 4.54, 壓花條件碼: >> -, 表面花紋: >> R, 綠色識別碼: >> -, 印刷輥號: >> -, 產品代碼: >> PPGL, 皮膜碼: >> -, 單位別: >> I, 油品種類: >> Z, 塗油量: >> Z, 包裝代碼: >> E0 , 保護膜碼: >> -, 客戶試片取樣型式: >> -, 調質碼: >> S, 套筒碼: >> P , 規格: >> A792SSGR80, 製造標準: >> ASTM, 表面處理劑種類: >> Z, 表面處理劑塗佈量: >> Z, 伸長率測試: >> N, 硬度測試碼: >> N, 抗拉強度測試: >> N, 降伏強度測試: >> N, 厚度變異: >> 0, 訂單正面顏色(五碼): >> SCH3V, 正面漆膜厚: >> 25, 正面漆塗漆型式幾塗幾烤: >> 2, 修邊碼: >> Y, 重量碼: >> AW, 鋼捲捲向: >> O, 鍍層碼: >> AZ50, 20250918 14:08:53 (25008) 厚度變異: 0 >> -1.5, | H:厚度偏薄 | [訂單訊息通知] 2025/09/18 1:36:09 PM 訂單訊息通知 (秦大維 >> 通知 >> Hebe Liu) 訂單訊息 : 備註中"AIM - 2%"但客戶沒下厚度變異，TDCC只能以1/2 ASTM厚度公差管制（客戶有簽1/2 ASTM）
PPGL | 2509EFE018/001 |  | 1. 製造標準為MS、ASTM或銷新加坡之訂單，若無技術指定優先用料，請優先使用國內料，勿使用ANFEN (OFP00406)-{.不符.} | 1. 確認訂單是否：英制+要求寬度公差（參考165EFE045 ）--->底材必須特設定 (OFP00258)-{.不符.} 2. 製造標準為MS、ASTM或銷新加坡之訂單，若無技術指定優先用料，請優先使用國內料，勿使用ANFEN (OFP00406)-{.不符.} 3. 【提醒】！本單為直立式包裝，嚴禁鍍鋅或烤漆後以STAGGER捲取 (OFP00451)-{.不符.} 4. ※超耐候一系列用途要確認是否有英制公差需求，有英制公差需求時選配碼用ON027※ (OFP00680)-{.不符.} | 訂單:2509EFE018/001 CPL <生產備註> 事項如下 . 除HGI/ HGL 訂單邊緣不噴油. 其餘皆側緣噴油 (RMK00285) . 【美加訂單生產注意事項-CPL】1.客戶美加地區訂單實施修邊刀最大使用顆數上限(20顆) (RMK00717) . 【美加訂單生產注意事項-CPL】2.排程備註:注意修邊品質與毛邊 (RMK00717) . 【美加訂單生產注意事項-CPL】3.去毛邊輥的管制：兩側壓力均設定1.0 kg/cm2 (RMK00717) | 訂單:2509EFE018/001 CR1 <生產備註> 事項如下 . 【美加訂單生產注意事項-CR】1.兩側各加開一個spot cooling增加冷卻效果。 (RMK00717) . 【美加訂單生產注意事項-CR】2.發生毛邊時，請降速生產減輕毛邊程度，暫留討論後再處置。 (RMK00717) | 訂單:2509EFE018/001 CR2 <生產備註> 事項如下 . 【美加訂單生產注意事項-CR】1.兩側各加開一個spot cooling增加冷卻效果。 (RMK00717) . 【美加訂單生產注意事項-CR】2.發生毛邊時，請降速生產減輕毛邊程度，暫留討論後再處置。 (RMK00717) | 訂單:2509EFE018/001 CG1 <生產備註> 事項如下 . 鍍鋅表面不可有鋅痕、壓痕、凹陷、及刮傷 、應變痕等。 (RMK00054) . 鍍層 AZ150 (含) 以上 , 鋅花等級 C~E 目標D，避免鋅花晶界明顯後續造成烤漆點狀未塗漆。 (RMK00565) . 【美加訂單生產注意事項-CG1】副操確認完回控制室後，於生產排程鋼號旁簽名紀錄，以利後續追查(該排程生產完，排程單將保留)。 (RMK00717) . 【美加訂單生產注意事項-CG1】中央段副操每顆銲道出Pot時觀察銲道同時，確認Beaver Tail與鋼板接觸之Guide Roll羊毛氈狀況，並適時添加潤滑油(避免乾掉)。 (RMK00717) | 訂單:2509EFE018/001 CG2 <生產備註> 事項如下 . 鍍鋅表面不可有鋅痕、壓痕、凹陷、及刮傷 、應變痕等。 (RMK00054) . 鍍層 AZ150 (含) 以上 , 鋅花等級 C~E 目標D，避免鋅花晶界明顯後續造成烤漆點狀未塗漆。 (RMK00565) . 【美加訂單生產注意事項-CG2】1.使用SUB-NOZZLE (RMK00717) | 訂單:2509EFE018/001 CC1 <生產備註> 事項如下 . 正面面漆(20U)及正面總膜厚(25U)要求管制90%以上之膜厚,未達標準降級. (RMK00054) . 若背面面漆(20U)及背面總膜厚(25U)時要求管制90%以上之膜厚,未達標準降級 (RMK00054) . 面漆=18U(90%)~請購基準22U(110%),標準板總膜厚=5+20U(100%面漆). (RMK00054) . 30CM*全寬*留1塊給LAB及1塊給塗料商, (RMK00054) . 【捲取】注意！本單為直立式包裝。禁用STAGGER捲取送包裝！送RCL重處理例外。 (RMK00512) . 【抽氣量】白色系在CC1生產時,FINISH抽氣量請設定250,如生產中發生色差b值異常升高,請股長再加大抽氣量因應 (RMK00560) . 【美加訂單生產注意事項-CCP】1.請烤漆入口依照正背面漆鋼捲投向規定進行鋼捲投入。 (RMK00717) . 【美加訂單生產注意事項-CCP】2.烤漆入口依照鋼捲投向規定進行鋼捲投入。(CR1/CG1 CR2/CG2-->正向入料。CR1/CG2 CR2/CG1-->反向入料) (RMK00717) . 【美加訂單生產注意事項-CCP】3.此訂單背面漆一律採Nature塗裝，塗裝黏度設定40秒以上 (RMK00717) | 訂單:2509EFE018/001 CC2 <生產備註> 事項如下 . 正面面漆(20U)及正面總膜厚(25U)要求管制90%以上之膜厚,未達標準降級. (RMK00054) . 若背面面漆(20U)及背面總膜厚(25U)時要求管制90%以上之膜厚,未達標準降級 (RMK00054) . 面漆=18U(90%)~請購基準22U(110%),標準板總膜厚=5+20U(100%面漆). (RMK00054) . 30CM*全寬*留1塊給LAB及1塊給塗料商, (RMK00054) . 【捲取】注意！本單為直立式包裝。禁用STAGGER捲取送包裝！送RCL重處理例外。 (RMK00512) . 【抽氣量】白色系在CC1生產時,FINISH抽氣量請設定250,如生產中發生色差b值異常升高,請股長再加大抽氣量因應 (RMK00560) . 【美加訂單生產注意事項-CCP】1.請烤漆入口依照正背面漆鋼捲投向規定進行鋼捲投入。 (RMK00717) . 【美加訂單生產注意事項-CCP】2.烤漆入口依照鋼捲投向規定進行鋼捲投入。(CR1/CG1 CR2/CG2-->正向入料。CR1/CG2 CR2/CG1-->反向入料) (RMK00717) . 【美加訂單生產注意事項-CCP】3.此訂單背面漆一律採Nature塗裝，塗裝黏度設定40秒以上 (RMK00717) | 訂單:2509EFE018/001 RCL <生產備註> 事項如下 . 【捲取】注意！本單為直立式包裝。禁用STAGGER捲取送包裝！送RCL重處理例外。 (RMK00512) | 訂單:2509EFE018/001 CCPK 無 <生產備註> 事項 | 訂單:2509EFE018/001 CGQC <品檢備註> 事項如下 . 鍍層 AZ150 (含) 以上 , 鋅花等級 C~E 目標D，避免鋅花晶界明顯後續造成烤漆點狀未塗漆。 (RMK00565) | 訂單:2509EFE018/001 CCQC <品檢備註> 事項如下 . 【捲取】注意！本單為直立式包裝。禁用STAGGER捲取送包裝！送RCL重處理例外。 (RMK00512) | 訂單:2509EFE018/001 TOL 無 <生產備註> 事項 |  | 訂單 2509EFE018/001 修改記錄如下: 20250826 13:44:33 (25008) 退火碼: >> H2, 用途碼: >> COG003, 背面標示: >> S000, 訂單背面顏色(五碼): >> BW4CY, 背面漆膜厚: >> 12.5, 背面漆塗漆型式幾塗幾烤: >> 2, 鉻酸鹽: >> Z, 訂單厚度: >> 0.0142, 訂單重: >> 120, 重量容許率(下限): >> 10, 重量容許率(上限): >> 10, 訂單寬度: >> 40.875, 鍍製方式: >> AC, 鋼捲內徑: >> 508, 鋼捲下限重: >> 2.73, 鋼捲上限重: >> 4.54, 壓花條件碼: >> -, 表面花紋: >> R, 綠色識別碼: >> -, 印刷輥號: >> -, 產品代碼: >> PPGL, 皮膜碼: >> -, 單位別: >> I, 油品種類: >> Z, 塗油量: >> Z, 包裝代碼: >> E0 , 保護膜碼: >> -, 客戶試片取樣型式: >> -, 調質碼: >> S, 套筒碼: >> P , 規格: >> A792SSGR80, 製造標準: >> ASTM, 表面處理劑種類: >> Z, 表面處理劑塗佈量: >> Z, 伸長率測試: >> N, 硬度測試碼: >> N, 抗拉強度測試: >> N, 降伏強度測試: >> N, 厚度變異: >> 0, 訂單正面顏色(五碼): >> SWH30, 正面漆膜厚: >> 25, 正面漆塗漆型式幾塗幾烤: >> 2, 修邊碼: >> Y, 重量碼: >> AW, 鋼捲捲向: >> O, 鍍層碼: >> AZ50, | *:
PPGL | 2509EFE018/002 |  | 1. 製造標準為MS、ASTM或銷新加坡之訂單，若無技術指定優先用料，請優先使用國內料，勿使用ANFEN (OFP00406)-{.不符.} | 1. 確認訂單是否：英制+要求寬度公差（參考165EFE045 ）--->底材必須特設定 (OFP00258)-{.不符.} 2. 製造標準為MS、ASTM或銷新加坡之訂單，若無技術指定優先用料，請優先使用國內料，勿使用ANFEN (OFP00406)-{.不符.} 3. 【提醒】！本單為直立式包裝，嚴禁鍍鋅或烤漆後以STAGGER捲取 (OFP00451)-{.不符.} 4. ※超耐候一系列用途要確認是否有英制公差需求，有英制公差需求時選配碼用ON027※ (OFP00680)-{.不符.} | 訂單:2509EFE018/002 CPL <生產備註> 事項如下 . 除HGI/ HGL 訂單邊緣不噴油. 其餘皆側緣噴油 (RMK00285) . 【美加訂單生產注意事項-CPL】1.客戶美加地區訂單實施修邊刀最大使用顆數上限(20顆) (RMK00717) . 【美加訂單生產注意事項-CPL】2.排程備註:注意修邊品質與毛邊 (RMK00717) . 【美加訂單生產注意事項-CPL】3.去毛邊輥的管制：兩側壓力均設定1.0 kg/cm2 (RMK00717) | 訂單:2509EFE018/002 CR1 <生產備註> 事項如下 . 【美加訂單生產注意事項-CR】1.兩側各加開一個spot cooling增加冷卻效果。 (RMK00717) . 【美加訂單生產注意事項-CR】2.發生毛邊時，請降速生產減輕毛邊程度，暫留討論後再處置。 (RMK00717) | 訂單:2509EFE018/002 CR2 <生產備註> 事項如下 . 【美加訂單生產注意事項-CR】1.兩側各加開一個spot cooling增加冷卻效果。 (RMK00717) . 【美加訂單生產注意事項-CR】2.發生毛邊時，請降速生產減輕毛邊程度，暫留討論後再處置。 (RMK00717) | 訂單:2509EFE018/002 CG1 <生產備註> 事項如下 . 鍍鋅表面不可有鋅痕、壓痕、凹陷、及刮傷 、應變痕等。 (RMK00054) . 鍍層 AZ150 (含) 以上 , 鋅花等級 C~E 目標D，避免鋅花晶界明顯後續造成烤漆點狀未塗漆。 (RMK00565) . 【美加訂單生產注意事項-CG1】副操確認完回控制室後，於生產排程鋼號旁簽名紀錄，以利後續追查(該排程生產完，排程單將保留)。 (RMK00717) . 【美加訂單生產注意事項-CG1】中央段副操每顆銲道出Pot時觀察銲道同時，確認Beaver Tail與鋼板接觸之Guide Roll羊毛氈狀況，並適時添加潤滑油(避免乾掉)。 (RMK00717) | 訂單:2509EFE018/002 CG2 <生產備註> 事項如下 . 鍍鋅表面不可有鋅痕、壓痕、凹陷、及刮傷 、應變痕等。 (RMK00054) . 鍍層 AZ150 (含) 以上 , 鋅花等級 C~E 目標D，避免鋅花晶界明顯後續造成烤漆點狀未塗漆。 (RMK00565) . 【美加訂單生產注意事項-CG2】1.使用SUB-NOZZLE (RMK00717) | 訂單:2509EFE018/002 CC1 <生產備註> 事項如下 . 正面面漆(20U)及正面總膜厚(25U)要求管制90%以上之膜厚,未達標準降級. (RMK00054) . 若背面面漆(20U)及背面總膜厚(25U)時要求管制90%以上之膜厚,未達標準降級 (RMK00054) . 面漆=18U(90%)~請購基準22U(110%),標準板總膜厚=5+20U(100%面漆). (RMK00054) . 30CM*全寬*留1塊給LAB及1塊給塗料商, (RMK00054) . 【捲取】注意！本單為直立式包裝。禁用STAGGER捲取送包裝！送RCL重處理例外。 (RMK00512) . 【美加訂單生產注意事項-CCP】1.請烤漆入口依照正背面漆鋼捲投向規定進行鋼捲投入。 (RMK00717) . 【美加訂單生產注意事項-CCP】2.烤漆入口依照鋼捲投向規定進行鋼捲投入。(CR1/CG1 CR2/CG2-->正向入料。CR1/CG2 CR2/CG1-->反向入料) (RMK00717) . 【美加訂單生產注意事項-CCP】3.此訂單背面漆一律採Nature塗裝，塗裝黏度設定40秒以上 (RMK00717) | 訂單:2509EFE018/002 CC2 <生產備註> 事項如下 . 正面面漆(20U)及正面總膜厚(25U)要求管制90%以上之膜厚,未達標準降級. (RMK00054) . 若背面面漆(20U)及背面總膜厚(25U)時要求管制90%以上之膜厚,未達標準降級 (RMK00054) . 面漆=18U(90%)~請購基準22U(110%),標準板總膜厚=5+20U(100%面漆). (RMK00054) . 30CM*全寬*留1塊給LAB及1塊給塗料商, (RMK00054) . 【捲取】注意！本單為直立式包裝。禁用STAGGER捲取送包裝！送RCL重處理例外。 (RMK00512) . 【美加訂單生產注意事項-CCP】1.請烤漆入口依照正背面漆鋼捲投向規定進行鋼捲投入。 (RMK00717) . 【美加訂單生產注意事項-CCP】2.烤漆入口依照鋼捲投向規定進行鋼捲投入。(CR1/CG1 CR2/CG2-->正向入料。CR1/CG2 CR2/CG1-->反向入料) (RMK00717) . 【美加訂單生產注意事項-CCP】3.此訂單背面漆一律採Nature塗裝，塗裝黏度設定40秒以上 (RMK00717) | 訂單:2509EFE018/002 RCL <生產備註> 事項如下 . 【捲取】注意！本單為直立式包裝。禁用STAGGER捲取送包裝！送RCL重處理例外。 (RMK00512) | 訂單:2509EFE018/002 CCPK 無 <生產備註> 事項 | 訂單:2509EFE018/002 CGQC <品檢備註> 事項如下 . 鍍層 AZ150 (含) 以上 , 鋅花等級 C~E 目標D，避免鋅花晶界明顯後續造成烤漆點狀未塗漆。 (RMK00565) | 訂單:2509EFE018/002 CCQC <品檢備註> 事項如下 . 【捲取】注意！本單為直立式包裝。禁用STAGGER捲取送包裝！送RCL重處理例外。 (RMK00512) | 訂單:2509EFE018/002 TOL 無 <生產備註> 事項 |  | 訂單 2509EFE018/002 修改記錄如下: 20250826 13:44:46 (25008) 退火碼: >> H2, 用途碼: >> COG003, 背面標示: >> S000, 訂單背面顏色(五碼): >> BW4CY, 背面漆膜厚: >> 12.5, 背面漆塗漆型式幾塗幾烤: >> 2, 鉻酸鹽: >> Z, 訂單厚度: >> 0.0142, 訂單重: >> 20, 重量容許率(下限): >> 10, 重量容許率(上限): >> 10, 訂單寬度: >> 40.875, 鍍製方式: >> AC, 鋼捲內徑: >> 508, 鋼捲下限重: >> 2.73, 鋼捲上限重: >> 4.54, 壓花條件碼: >> -, 表面花紋: >> R, 綠色識別碼: >> -, 印刷輥號: >> -, 產品代碼: >> PPGL, 皮膜碼: >> -, 單位別: >> I, 油品種類: >> Z, 塗油量: >> Z, 包裝代碼: >> E0 , 保護膜碼: >> -, 客戶試片取樣型式: >> -, 調質碼: >> S, 套筒碼: >> P , 規格: >> A792SSGR80, 製造標準: >> ASTM, 表面處理劑種類: >> Z, 表面處理劑塗佈量: >> Z, 伸長率測試: >> N, 硬度測試碼: >> N, 抗拉強度測試: >> N, 降伏強度測試: >> N, 厚度變異: >> 0, 訂單正面顏色(五碼): >> SYS59, 正面漆膜厚: >> 25, 正面漆塗漆型式幾塗幾烤: >> 2, 修邊碼: >> Y, 重量碼: >> AW, 鋼捲捲向: >> O, 鍍層碼: >> AZ50, | *:
PPGL | 2509EFE018/003 |  | 1. 製造標準為MS、ASTM或銷新加坡之訂單，若無技術指定優先用料，請優先使用國內料，勿使用ANFEN (OFP00406)-{.不符.} | 1. 確認訂單是否：英制+要求寬度公差（參考165EFE045 ）--->底材必須特設定 (OFP00258)-{.不符.} 2. 製造標準為MS、ASTM或銷新加坡之訂單，若無技術指定優先用料，請優先使用國內料，勿使用ANFEN (OFP00406)-{.不符.} 3. 【提醒】！本單為直立式包裝，嚴禁鍍鋅或烤漆後以STAGGER捲取 (OFP00451)-{.不符.} 4. ※超耐候一系列用途要確認是否有英制公差需求，有英制公差需求時選配碼用ON027※ (OFP00680)-{.不符.} | 訂單:2509EFE018/003 CPL <生產備註> 事項如下 . 除HGI/ HGL 訂單邊緣不噴油. 其餘皆側緣噴油 (RMK00285) . 【美加訂單生產注意事項-CPL】1.客戶美加地區訂單實施修邊刀最大使用顆數上限(20顆) (RMK00717) . 【美加訂單生產注意事項-CPL】2.排程備註:注意修邊品質與毛邊 (RMK00717) . 【美加訂單生產注意事項-CPL】3.去毛邊輥的管制：兩側壓力均設定1.0 kg/cm2 (RMK00717) | 訂單:2509EFE018/003 CR1 <生產備註> 事項如下 . 【美加訂單生產注意事項-CR】1.兩側各加開一個spot cooling增加冷卻效果。 (RMK00717) . 【美加訂單生產注意事項-CR】2.發生毛邊時，請降速生產減輕毛邊程度，暫留討論後再處置。 (RMK00717) | 訂單:2509EFE018/003 CR2 <生產備註> 事項如下 . 【美加訂單生產注意事項-CR】1.兩側各加開一個spot cooling增加冷卻效果。 (RMK00717) . 【美加訂單生產注意事項-CR】2.發生毛邊時，請降速生產減輕毛邊程度，暫留討論後再處置。 (RMK00717) | 訂單:2509EFE018/003 CG1 <生產備註> 事項如下 . 鍍鋅表面不可有鋅痕、壓痕、凹陷、及刮傷 、應變痕等。 (RMK00054) . 鍍層 AZ150 (含) 以上 , 鋅花等級 C~E 目標D，避免鋅花晶界明顯後續造成烤漆點狀未塗漆。 (RMK00565) . 【美加訂單生產注意事項-CG1】副操確認完回控制室後，於生產排程鋼號旁簽名紀錄，以利後續追查(該排程生產完，排程單將保留)。 (RMK00717) . 【美加訂單生產注意事項-CG1】中央段副操每顆銲道出Pot時觀察銲道同時，確認Beaver Tail與鋼板接觸之Guide Roll羊毛氈狀況，並適時添加潤滑油(避免乾掉)。 (RMK00717) | 訂單:2509EFE018/003 CG2 <生產備註> 事項如下 . 鍍鋅表面不可有鋅痕、壓痕、凹陷、及刮傷 、應變痕等。 (RMK00054) . 鍍層 AZ150 (含) 以上 , 鋅花等級 C~E 目標D，避免鋅花晶界明顯後續造成烤漆點狀未塗漆。 (RMK00565) . 【美加訂單生產注意事項-CG2】1.使用SUB-NOZZLE (RMK00717) | 訂單:2509EFE018/003 CC1 <生產備註> 事項如下 . 正面面漆(20U)及正面總膜厚(25U)要求管制90%以上之膜厚,未達標準降級. (RMK00054) . 若背面面漆(20U)及背面總膜厚(25U)時要求管制90%以上之膜厚,未達標準降級 (RMK00054) . 面漆=18U(90%)~請購基準22U(110%),標準板總膜厚=5+20U(100%面漆). (RMK00054) . 30CM*全寬*留1塊給LAB及1塊給塗料商, (RMK00054) . 【捲取】注意！本單為直立式包裝。禁用STAGGER捲取送包裝！送RCL重處理例外。 (RMK00512) . 【美加訂單生產注意事項-CCP】1.請烤漆入口依照正背面漆鋼捲投向規定進行鋼捲投入。 (RMK00717) . 【美加訂單生產注意事項-CCP】2.烤漆入口依照鋼捲投向規定進行鋼捲投入。(CR1/CG1 CR2/CG2-->正向入料。CR1/CG2 CR2/CG1-->反向入料) (RMK00717) . 【美加訂單生產注意事項-CCP】3.此訂單背面漆一律採Nature塗裝，塗裝黏度設定40秒以上 (RMK00717) | 訂單:2509EFE018/003 CC2 <生產備註> 事項如下 . 正面面漆(20U)及正面總膜厚(25U)要求管制90%以上之膜厚,未達標準降級. (RMK00054) . 若背面面漆(20U)及背面總膜厚(25U)時要求管制90%以上之膜厚,未達標準降級 (RMK00054) . 面漆=18U(90%)~請購基準22U(110%),標準板總膜厚=5+20U(100%面漆). (RMK00054) . 30CM*全寬*留1塊給LAB及1塊給塗料商, (RMK00054) . 【捲取】注意！本單為直立式包裝。禁用STAGGER捲取送包裝！送RCL重處理例外。 (RMK00512) . 【美加訂單生產注意事項-CCP】1.請烤漆入口依照正背面漆鋼捲投向規定進行鋼捲投入。 (RMK00717) . 【美加訂單生產注意事項-CCP】2.烤漆入口依照鋼捲投向規定進行鋼捲投入。(CR1/CG1 CR2/CG2-->正向入料。CR1/CG2 CR2/CG1-->反向入料) (RMK00717) . 【美加訂單生產注意事項-CCP】3.此訂單背面漆一律採Nature塗裝，塗裝黏度設定40秒以上 (RMK00717) | 訂單:2509EFE018/003 RCL <生產備註> 事項如下 . 【捲取】注意！本單為直立式包裝。禁用STAGGER捲取送包裝！送RCL重處理例外。 (RMK00512) | 訂單:2509EFE018/003 CCPK 無 <生產備註> 事項 | 訂單:2509EFE018/003 CGQC <品檢備註> 事項如下 . 鍍層 AZ150 (含) 以上 , 鋅花等級 C~E 目標D，避免鋅花晶界明顯後續造成烤漆點狀未塗漆。 (RMK00565) | 訂單:2509EFE018/003 CCQC <品檢備註> 事項如下 . 【捲取】注意！本單為直立式包裝。禁用STAGGER捲取送包裝！送RCL重處理例外。 (RMK00512) | 訂單:2509EFE018/003 TOL 無 <生產備註> 事項 |  | 訂單 2509EFE018/003 修改記錄如下: 20250826 13:44:58 (25008) 退火碼: >> H2, 用途碼: >> COG003, 背面標示: >> S000, 訂單背面顏色(五碼): >> BW4CY, 背面漆膜厚: >> 12.5, 背面漆塗漆型式幾塗幾烤: >> 2, 鉻酸鹽: >> Z, 訂單厚度: >> 0.0142, 訂單重: >> 20, 重量容許率(下限): >> 10, 重量容許率(上限): >> 10, 訂單寬度: >> 40.875, 鍍製方式: >> AC, 鋼捲內徑: >> 508, 鋼捲下限重: >> 2.73, 鋼捲上限重: >> 4.54, 壓花條件碼: >> -, 表面花紋: >> R, 綠色識別碼: >> -, 印刷輥號: >> -, 產品代碼: >> PPGL, 皮膜碼: >> -, 單位別: >> I, 油品種類: >> Z, 塗油量: >> Z, 包裝代碼: >> E0 , 保護膜碼: >> -, 客戶試片取樣型式: >> -, 調質碼: >> S, 套筒碼: >> P , 規格: >> A792SSGR80, 製造標準: >> ASTM, 表面處理劑種類: >> Z, 表面處理劑塗佈量: >> Z, 伸長率測試: >> N, 硬度測試碼: >> N, 抗拉強度測試: >> N, 降伏強度測試: >> N, 厚度變異: >> 0, 訂單正面顏色(五碼): >> SYG76, 正面漆膜厚: >> 25, 正面漆塗漆型式幾塗幾烤: >> 2, 修邊碼: >> Y, 重量碼: >> AW, 鋼捲捲向: >> O, 鍍層碼: >> AZ50, | *:
PPGL | 2509EFE018/004 |  | 1. 製造標準為MS、ASTM或銷新加坡之訂單，若無技術指定優先用料，請優先使用國內料，勿使用ANFEN (OFP00406)-{.不符.} | 1. 確認訂單是否：英制+要求寬度公差（參考165EFE045 ）--->底材必須特設定 (OFP00258)-{.不符.} 2. 製造標準為MS、ASTM或銷新加坡之訂單，若無技術指定優先用料，請優先使用國內料，勿使用ANFEN (OFP00406)-{.不符.} 3. 【提醒】！本單為直立式包裝，嚴禁鍍鋅或烤漆後以STAGGER捲取 (OFP00451)-{.不符.} 4. ※超耐候一系列用途要確認是否有英制公差需求，有英制公差需求時選配碼用ON027※ (OFP00680)-{.不符.} | 訂單:2509EFE018/004 CPL <生產備註> 事項如下 . 除HGI/ HGL 訂單邊緣不噴油. 其餘皆側緣噴油 (RMK00285) . 【美加訂單生產注意事項-CPL】1.客戶美加地區訂單實施修邊刀最大使用顆數上限(20顆) (RMK00717) . 【美加訂單生產注意事項-CPL】2.排程備註:注意修邊品質與毛邊 (RMK00717) . 【美加訂單生產注意事項-CPL】3.去毛邊輥的管制：兩側壓力均設定1.0 kg/cm2 (RMK00717) | 訂單:2509EFE018/004 CR1 <生產備註> 事項如下 . 【美加訂單生產注意事項-CR】1.兩側各加開一個spot cooling增加冷卻效果。 (RMK00717) . 【美加訂單生產注意事項-CR】2.發生毛邊時，請降速生產減輕毛邊程度，暫留討論後再處置。 (RMK00717) | 訂單:2509EFE018/004 CR2 <生產備註> 事項如下 . 【美加訂單生產注意事項-CR】1.兩側各加開一個spot cooling增加冷卻效果。 (RMK00717) . 【美加訂單生產注意事項-CR】2.發生毛邊時，請降速生產減輕毛邊程度，暫留討論後再處置。 (RMK00717) | 訂單:2509EFE018/004 CG1 <生產備註> 事項如下 . 鍍鋅表面不可有鋅痕、壓痕、凹陷、及刮傷 、應變痕等。 (RMK00054) . 鍍層 AZ150 (含) 以上 , 鋅花等級 C~E 目標D，避免鋅花晶界明顯後續造成烤漆點狀未塗漆。 (RMK00565) . 【美加訂單生產注意事項-CG1】副操確認完回控制室後，於生產排程鋼號旁簽名紀錄，以利後續追查(該排程生產完，排程單將保留)。 (RMK00717) . 【美加訂單生產注意事項-CG1】中央段副操每顆銲道出Pot時觀察銲道同時，確認Beaver Tail與鋼板接觸之Guide Roll羊毛氈狀況，並適時添加潤滑油(避免乾掉)。 (RMK00717) | 訂單:2509EFE018/004 CG2 <生產備註> 事項如下 . 鍍鋅表面不可有鋅痕、壓痕、凹陷、及刮傷 、應變痕等。 (RMK00054) . 鍍層 AZ150 (含) 以上 , 鋅花等級 C~E 目標D，避免鋅花晶界明顯後續造成烤漆點狀未塗漆。 (RMK00565) . 【美加訂單生產注意事項-CG2】1.使用SUB-NOZZLE (RMK00717) | 訂單:2509EFE018/004 CC1 <生產備註> 事項如下 . 正面面漆(20U)及正面總膜厚(25U)要求管制90%以上之膜厚,未達標準降級. (RMK00054) . 若背面面漆(20U)及背面總膜厚(25U)時要求管制90%以上之膜厚,未達標準降級 (RMK00054) . 面漆=18U(90%)~請購基準22U(110%),標準板總膜厚=5+20U(100%面漆). (RMK00054) . 30CM*全寬*留1塊給LAB及1塊給塗料商, (RMK00054) . 【捲取】注意！本單為直立式包裝。禁用STAGGER捲取送包裝！送RCL重處理例外。 (RMK00512) . 【美加訂單生產注意事項-CCP】1.請烤漆入口依照正背面漆鋼捲投向規定進行鋼捲投入。 (RMK00717) . 【美加訂單生產注意事項-CCP】2.烤漆入口依照鋼捲投向規定進行鋼捲投入。(CR1/CG1 CR2/CG2-->正向入料。CR1/CG2 CR2/CG1-->反向入料) (RMK00717) . 【美加訂單生產注意事項-CCP】3.此訂單背面漆一律採Nature塗裝，塗裝黏度設定40秒以上 (RMK00717) | 訂單:2509EFE018/004 CC2 <生產備註> 事項如下 . 正面面漆(20U)及正面總膜厚(25U)要求管制90%以上之膜厚,未達標準降級. (RMK00054) . 若背面面漆(20U)及背面總膜厚(25U)時要求管制90%以上之膜厚,未達標準降級 (RMK00054) . 面漆=18U(90%)~請購基準22U(110%),標準板總膜厚=5+20U(100%面漆). (RMK00054) . 30CM*全寬*留1塊給LAB及1塊給塗料商, (RMK00054) . 【捲取】注意！本單為直立式包裝。禁用STAGGER捲取送包裝！送RCL重處理例外。 (RMK00512) . 【美加訂單生產注意事項-CCP】1.請烤漆入口依照正背面漆鋼捲投向規定進行鋼捲投入。 (RMK00717) . 【美加訂單生產注意事項-CCP】2.烤漆入口依照鋼捲投向規定進行鋼捲投入。(CR1/CG1 CR2/CG2-->正向入料。CR1/CG2 CR2/CG1-->反向入料) (RMK00717) . 【美加訂單生產注意事項-CCP】3.此訂單背面漆一律採Nature塗裝，塗裝黏度設定40秒以上 (RMK00717) | 訂單:2509EFE018/004 RCL <生產備註> 事項如下 . 【捲取】注意！本單為直立式包裝。禁用STAGGER捲取送包裝！送RCL重處理例外。 (RMK00512) | 訂單:2509EFE018/004 CCPK 無 <生產備註> 事項 | 訂單:2509EFE018/004 CGQC <品檢備註> 事項如下 . 鍍層 AZ150 (含) 以上 , 鋅花等級 C~E 目標D，避免鋅花晶界明顯後續造成烤漆點狀未塗漆。 (RMK00565) | 訂單:2509EFE018/004 CCQC <品檢備註> 事項如下 . 【捲取】注意！本單為直立式包裝。禁用STAGGER捲取送包裝！送RCL重處理例外。 (RMK00512) | 訂單:2509EFE018/004 TOL 無 <生產備註> 事項 |  | 訂單 2509EFE018/004 修改記錄如下: 20250826 13:45:09 (25008) 退火碼: >> H2, 用途碼: >> COG007, 背面標示: >> S000, 訂單背面顏色(五碼): >> BW4CY, 背面漆膜厚: >> 12.5, 背面漆塗漆型式幾塗幾烤: >> 2, 鉻酸鹽: >> Z, 訂單厚度: >> 0.0142, 訂單重: >> 20, 重量容許率(下限): >> 10, 重量容許率(上限): >> 10, 訂單寬度: >> 40.875, 鍍製方式: >> AC, 鋼捲內徑: >> 508, 鋼捲下限重: >> 2.73, 鋼捲上限重: >> 4.54, 壓花條件碼: >> -, 表面花紋: >> R, 綠色識別碼: >> -, 印刷輥號: >> -, 產品代碼: >> PPGL, 皮膜碼: >> -, 單位別: >> I, 油品種類: >> Z, 塗油量: >> Z, 包裝代碼: >> E0 , 保護膜碼: >> -, 客戶試片取樣型式: >> -, 調質碼: >> S, 套筒碼: >> P , 規格: >> A792SSGR80, 製造標準: >> ASTM, 表面處理劑種類: >> Z, 表面處理劑塗佈量: >> Z, 伸長率測試: >> N, 硬度測試碼: >> N, 抗拉強度測試: >> N, 降伏強度測試: >> N, 厚度變異: >> 0, 訂單正面顏色(五碼): >> SGH9Q, 正面漆膜厚: >> 25, 正面漆塗漆型式幾塗幾烤: >> 2, 修邊碼: >> Y, 重量碼: >> AW, 鋼捲捲向: >> O, 鍍層碼: >> AZ50, | *:
PPGL | 2509EFE018/005 |  | 1. 製造標準為MS、ASTM或銷新加坡之訂單，若無技術指定優先用料，請優先使用國內料，勿使用ANFEN (OFP00406)-{.不符.} | 1. 確認訂單是否：英制+要求寬度公差（參考165EFE045 ）--->底材必須特設定 (OFP00258)-{.不符.} 2. 製造標準為MS、ASTM或銷新加坡之訂單，若無技術指定優先用料，請優先使用國內料，勿使用ANFEN (OFP00406)-{.不符.} 3. 【提醒】！本單為直立式包裝，嚴禁鍍鋅或烤漆後以STAGGER捲取 (OFP00451)-{.不符.} 4. ※超耐候一系列用途要確認是否有英制公差需求，有英制公差需求時選配碼用ON027※ (OFP00680)-{.不符.} | 訂單:2509EFE018/005 CPL <生產備註> 事項如下 . 除HGI/ HGL 訂單邊緣不噴油. 其餘皆側緣噴油 (RMK00285) . 【美加訂單生產注意事項-CPL】1.客戶美加地區訂單實施修邊刀最大使用顆數上限(20顆) (RMK00717) . 【美加訂單生產注意事項-CPL】2.排程備註:注意修邊品質與毛邊 (RMK00717) . 【美加訂單生產注意事項-CPL】3.去毛邊輥的管制：兩側壓力均設定1.0 kg/cm2 (RMK00717) | 訂單:2509EFE018/005 CR1 <生產備註> 事項如下 . 【美加訂單生產注意事項-CR】1.兩側各加開一個spot cooling增加冷卻效果。 (RMK00717) . 【美加訂單生產注意事項-CR】2.發生毛邊時，請降速生產減輕毛邊程度，暫留討論後再處置。 (RMK00717) | 訂單:2509EFE018/005 CR2 <生產備註> 事項如下 . 【美加訂單生產注意事項-CR】1.兩側各加開一個spot cooling增加冷卻效果。 (RMK00717) . 【美加訂單生產注意事項-CR】2.發生毛邊時，請降速生產減輕毛邊程度，暫留討論後再處置。 (RMK00717) | 訂單:2509EFE018/005 CG1 <生產備註> 事項如下 . 鍍鋅表面不可有鋅痕、壓痕、凹陷、及刮傷 、應變痕等。 (RMK00054) . 鍍層 AZ150 (含) 以上 , 鋅花等級 C~E 目標D，避免鋅花晶界明顯後續造成烤漆點狀未塗漆。 (RMK00565) . 【美加訂單生產注意事項-CG1】副操確認完回控制室後，於生產排程鋼號旁簽名紀錄，以利後續追查(該排程生產完，排程單將保留)。 (RMK00717) . 【美加訂單生產注意事項-CG1】中央段副操每顆銲道出Pot時觀察銲道同時，確認Beaver Tail與鋼板接觸之Guide Roll羊毛氈狀況，並適時添加潤滑油(避免乾掉)。 (RMK00717) | 訂單:2509EFE018/005 CG2 <生產備註> 事項如下 . 鍍鋅表面不可有鋅痕、壓痕、凹陷、及刮傷 、應變痕等。 (RMK00054) . 鍍層 AZ150 (含) 以上 , 鋅花等級 C~E 目標D，避免鋅花晶界明顯後續造成烤漆點狀未塗漆。 (RMK00565) . 【美加訂單生產注意事項-CG2】1.使用SUB-NOZZLE (RMK00717) | 訂單:2509EFE018/005 CC1 <生產備註> 事項如下 . 【水痕】因YCP 近似深黑色水痕可能嚴重，因此指定CC1生產注意W/Q 使用純水與水量控制 (RMK-E_CHIN) . 正面面漆(20U)及正面總膜厚(25U)要求管制90%以上之膜厚,未達標準降級. (RMK00054) . 若背面面漆(20U)及背面總膜厚(25U)時要求管制90%以上之膜厚,未達標準降級 (RMK00054) . 面漆=18U(90%)~請購基準22U(110%),標準板總膜厚=5+20U(100%面漆). (RMK00054) . 30CM*全寬*留1塊給LAB及1塊給塗料商, (RMK00054) . 【捲取】注意！本單為直立式包裝。禁用STAGGER捲取送包裝！送RCL重處理例外。 (RMK00512) . 【水痕】因YCP 近似深黑色水痕可能嚴重，因此指定CC1生產注意W/Q 使用純水與水量控制 (RMK00596) . 【美加訂單生產注意事項-CCP】1.請烤漆入口依照正背面漆鋼捲投向規定進行鋼捲投入。 (RMK00717) . 【美加訂單生產注意事項-CCP】2.烤漆入口依照鋼捲投向規定進行鋼捲投入。(CR1/CG1 CR2/CG2-->正向入料。CR1/CG2 CR2/CG1-->反向入料) (RMK00717) . 【美加訂單生產注意事項-CCP】3.此訂單背面漆一律採Nature塗裝，塗裝黏度設定40秒以上 (RMK00717) | 訂單:2509EFE018/005 CC2 <生產備註> 事項如下 . 【水痕】因YCP 近似深黑色水痕可能嚴重，因此指定CC1生產注意W/Q 使用純水與水量控制 (RMK-E_CHIN) . 正面面漆(20U)及正面總膜厚(25U)要求管制90%以上之膜厚,未達標準降級. (RMK00054) . 若背面面漆(20U)及背面總膜厚(25U)時要求管制90%以上之膜厚,未達標準降級 (RMK00054) . 面漆=18U(90%)~請購基準22U(110%),標準板總膜厚=5+20U(100%面漆). (RMK00054) . 30CM*全寬*留1塊給LAB及1塊給塗料商, (RMK00054) . 【捲取】注意！本單為直立式包裝。禁用STAGGER捲取送包裝！送RCL重處理例外。 (RMK00512) . 【水痕】因YCP 近似深黑色水痕可能嚴重，因此指定CC1生產注意W/Q 使用純水與水量控制 (RMK00596) . 【美加訂單生產注意事項-CCP】1.請烤漆入口依照正背面漆鋼捲投向規定進行鋼捲投入。 (RMK00717) . 【美加訂單生產注意事項-CCP】2.烤漆入口依照鋼捲投向規定進行鋼捲投入。(CR1/CG1 CR2/CG2-->正向入料。CR1/CG2 CR2/CG1-->反向入料) (RMK00717) . 【美加訂單生產注意事項-CCP】3.此訂單背面漆一律採Nature塗裝，塗裝黏度設定40秒以上 (RMK00717) | 訂單:2509EFE018/005 RCL <生產備註> 事項如下 . 【捲取】注意！本單為直立式包裝。禁用STAGGER捲取送包裝！送RCL重處理例外。 (RMK00512) | 訂單:2509EFE018/005 CCPK 無 <生產備註> 事項 | 訂單:2509EFE018/005 CGQC <品檢備註> 事項如下 . 鍍層 AZ150 (含) 以上 , 鋅花等級 C~E 目標D，避免鋅花晶界明顯後續造成烤漆點狀未塗漆。 (RMK00565) | 訂單:2509EFE018/005 CCQC <品檢備註> 事項如下 . 【水痕】因YCP 近似深黑色水痕可能嚴重，因此指定CC1生產注意W/Q 使用純水與水量控制 (RMK-E_CHIN) . 【捲取】注意！本單為直立式包裝。禁用STAGGER捲取送包裝！送RCL重處理例外。 (RMK00512) | 訂單:2509EFE018/005 TOL 無 <生產備註> 事項 | 【水痕】因YCP 近似深黑色水痕可能嚴重，因此指定CC1生產注意W/Q 使用純水與水量控制^^/CC1/CC2/CCQC/^^ <<.E_CHIN 2025/08/27 13:38.>> | 訂單 2509EFE018/005 修改記錄如下: 20250826 13:45:26 (25008) 退火碼: >> H2, 用途碼: >> COG007, 背面標示: >> S000, 訂單背面顏色(五碼): >> BW4CY, 背面漆膜厚: >> 12.5, 背面漆塗漆型式幾塗幾烤: >> 2, 鉻酸鹽: >> Z, 訂單厚度: >> 0.0142, 訂單重: >> 20, 重量容許率(下限): >> 10, 重量容許率(上限): >> 10, 訂單寬度: >> 40.875, 鍍製方式: >> AC, 鋼捲內徑: >> 508, 鋼捲下限重: >> 2.73, 鋼捲上限重: >> 4.54, 壓花條件碼: >> -, 表面花紋: >> R, 綠色識別碼: >> -, 印刷輥號: >> -, 產品代碼: >> PPGL, 皮膜碼: >> -, 單位別: >> I, 油品種類: >> Z, 塗油量: >> Z, 包裝代碼: >> E0 , 保護膜碼: >> -, 客戶試片取樣型式: >> -, 調質碼: >> S, 套筒碼: >> P , 規格: >> A792SSGR80, 製造標準: >> ASTM, 表面處理劑種類: >> Z, 表面處理劑塗佈量: >> Z, 伸長率測試: >> N, 硬度測試碼: >> N, 抗拉強度測試: >> N, 降伏強度測試: >> N, 厚度變異: >> 0, 訂單正面顏色(五碼): >> SYH9P, 正面漆膜厚: >> 25, 正面漆塗漆型式幾塗幾烤: >> 2, 修邊碼: >> Y, 重量碼: >> AW, 鋼捲捲向: >> O, 鍍層碼: >> AZ50, | *:
PPGL | 2509EFE021/001 |  | 1. 製造標準為MS、ASTM或銷新加坡之訂單，若無技術指定優先用料，請優先使用國內料，勿使用ANFEN (OFP00406)-{.不符.} | 1. 製造標準為MS、ASTM或銷新加坡之訂單，若無技術指定優先用料，請優先使用國內料，勿使用ANFEN (OFP00406)-{.不符.} 2. 【提醒】！本單為直立式包裝，嚴禁鍍鋅或烤漆後以STAGGER捲取 (OFP00451)-{.不符.} | 訂單:2509EFE021/001 CPL <生產備註> 事項如下 . 除HGI/ HGL 訂單邊緣不噴油. 其餘皆側緣噴油 (RMK00285) . 【美加訂單生產注意事項-CPL】1.客戶美加地區訂單實施修邊刀最大使用顆數上限(20顆) (RMK00717) . 【美加訂單生產注意事項-CPL】2.排程備註:注意修邊品質與毛邊 (RMK00717) . 【美加訂單生產注意事項-CPL】3.去毛邊輥的管制：兩側壓力均設定1.0 kg/cm2 (RMK00717) | 訂單:2509EFE021/001 CR1 <生產備註> 事項如下 . 【美加訂單生產注意事項-CR】1.兩側各加開一個spot cooling增加冷卻效果。 (RMK00717) . 【美加訂單生產注意事項-CR】2.發生毛邊時，請降速生產減輕毛邊程度，暫留討論後再處置。 (RMK00717) | 訂單:2509EFE021/001 CR2 <生產備註> 事項如下 . 【美加訂單生產注意事項-CR】1.兩側各加開一個spot cooling增加冷卻效果。 (RMK00717) . 【美加訂單生產注意事項-CR】2.發生毛邊時，請降速生產減輕毛邊程度，暫留討論後再處置。 (RMK00717) | 訂單:2509EFE021/001 CG1 <生產備註> 事項如下 . 鍍層 AZ150 (含) 以上 , 鋅花等級 C~E 目標D，避免鋅花晶界明顯後續造成烤漆點狀未塗漆。 (RMK00565) . 【美加訂單生產注意事項-CG1】副操確認完回控制室後，於生產排程鋼號旁簽名紀錄，以利後續追查(該排程生產完，排程單將保留)。 (RMK00717) . 【美加訂單生產注意事項-CG1】中央段副操每顆銲道出Pot時觀察銲道同時，確認Beaver Tail與鋼板接觸之Guide Roll羊毛氈狀況，並適時添加潤滑油(避免乾掉)。 (RMK00717) | 訂單:2509EFE021/001 CG2 <生產備註> 事項如下 . 鍍層 AZ150 (含) 以上 , 鋅花等級 C~E 目標D，避免鋅花晶界明顯後續造成烤漆點狀未塗漆。 (RMK00565) . 【美加訂單生產注意事項-CG2】1.使用SUB-NOZZLE (RMK00717) | 訂單:2509EFE021/001 CC1 <生產備註> 事項如下 . 請品檢務必遵守 30CM*全寬*留1塊給LAB及1塊給塗料商，若背面非"B"字頭則各留2片 (RMK00105) . 品檢人員於LAB試片上註記測試物性耐久及曝曬 (RMK00105) . 【捲取】注意！本單為直立式包裝。禁用STAGGER捲取送包裝！送RCL重處理例外。 (RMK00512) . 【抽氣量】白色系在CC1生產時,FINISH抽氣量請設定250,如生產中發生色差b值異常升高,請股長再加大抽氣量因應 (RMK00560) . 【美加訂單生產注意事項-CCP】1.請烤漆入口依照正背面漆鋼捲投向規定進行鋼捲投入。 (RMK00717) . 【美加訂單生產注意事項-CCP】2.烤漆入口依照鋼捲投向規定進行鋼捲投入。(CR1/CG1 CR2/CG2-->正向入料。CR1/CG2 CR2/CG1-->反向入料) (RMK00717) . 【美加訂單生產注意事項-CCP】3.此訂單背面漆一律採Nature塗裝，塗裝黏度設定40秒以上 (RMK00717) | 訂單:2509EFE021/001 CC2 <生產備註> 事項如下 . 請品檢務必遵守 30CM*全寬*留1塊給LAB及1塊給塗料商，若背面非"B"字頭則各留2片 (RMK00105) . 品檢人員於LAB試片上註記測試物性耐久及曝曬 (RMK00105) . 【捲取】注意！本單為直立式包裝。禁用STAGGER捲取送包裝！送RCL重處理例外。 (RMK00512) . 【抽氣量】白色系在CC1生產時,FINISH抽氣量請設定250,如生產中發生色差b值異常升高,請股長再加大抽氣量因應 (RMK00560) . 【美加訂單生產注意事項-CCP】1.請烤漆入口依照正背面漆鋼捲投向規定進行鋼捲投入。 (RMK00717) . 【美加訂單生產注意事項-CCP】2.烤漆入口依照鋼捲投向規定進行鋼捲投入。(CR1/CG1 CR2/CG2-->正向入料。CR1/CG2 CR2/CG1-->反向入料) (RMK00717) . 【美加訂單生產注意事項-CCP】3.此訂單背面漆一律採Nature塗裝，塗裝黏度設定40秒以上 (RMK00717) | 訂單:2509EFE021/001 RCL <生產備註> 事項如下 . 【捲取】注意！本單為直立式包裝。禁用STAGGER捲取送包裝！送RCL重處理例外。 (RMK00512) | 訂單:2509EFE021/001 CCPK 無 <生產備註> 事項 | 訂單:2509EFE021/001 CGQC <品檢備註> 事項如下 . 鍍層 AZ150 (含) 以上 , 鋅花等級 C~E 目標D，避免鋅花晶界明顯後續造成烤漆點狀未塗漆。 (RMK00565) | 訂單:2509EFE021/001 CCQC <品檢備註> 事項如下 . 請品檢務必遵守 30CM*全寬*留1塊給LAB及1塊給塗料商，若背面非"B"字頭則各留2片 (RMK00105) . 【捲取】注意！本單為直立式包裝。禁用STAGGER捲取送包裝！送RCL重處理例外。 (RMK00512) | 訂單:2509EFE021/001 TOL 無 <生產備註> 事項 |  | 訂單 2509EFE021/001 修改記錄如下: 20250826 14:15:31 (25008) 退火碼: >> H2, 用途碼: >> COG001, 背面標示: >> S000, 訂單背面顏色(五碼): >> BW4CY, 背面漆膜厚: >> 12.5, 背面漆塗漆型式幾塗幾烤: >> 2, 鉻酸鹽: >> Z, 訂單厚度: >> 0.018, 訂單重: >> 40, 重量容許率(下限): >> 10, 重量容許率(上限): >> 10, 訂單寬度: >> 43, 鍍製方式: >> AC, 鋼捲內徑: >> 508, 鋼捲下限重: >> 2.73, 鋼捲上限重: >> 4.54, 壓花條件碼: >> -, 表面花紋: >> R, 綠色識別碼: >> -, 印刷輥號: >> -, 產品代碼: >> PPGL, 皮膜碼: >> -, 單位別: >> I, 油品種類: >> Z, 塗油量: >> Z, 包裝代碼: >> E0 , 保護膜碼: >> -, 客戶試片取樣型式: >> -, 調質碼: >> S, 套筒碼: >> P , 規格: >> A792SSGR80, 製造標準: >> ASTM, 表面處理劑種類: >> Z, 表面處理劑塗佈量: >> Z, 伸長率測試: >> N, 硬度測試碼: >> N, 抗拉強度測試: >> N, 降伏強度測試: >> N, 厚度變異: >> 0, 訂單正面顏色(五碼): >> 7W44T, 正面漆膜厚: >> 25, 正面漆塗漆型式幾塗幾烤: >> 2, 修邊碼: >> Y, 重量碼: >> AW, 鋼捲捲向: >> O, 鍍層碼: >> AZ50, | *: | [訂單訊息通知] 2025/08/27 11:00:12 AM 訂單訊息通知 (秦大維 >> 通知 >> Hebe Liu) 訂單訊息 : 這句話"PE PAINT WITH 15-YEAR WARRANTY"有要秀在品證嗎？
PPGL | 2509EFE021/002 |  | 1. 製造標準為MS、ASTM或銷新加坡之訂單，若無技術指定優先用料，請優先使用國內料，勿使用ANFEN (OFP00406)-{.不符.} | 1. 製造標準為MS、ASTM或銷新加坡之訂單，若無技術指定優先用料，請優先使用國內料，勿使用ANFEN (OFP00406)-{.不符.} 2. 【提醒】！本單為直立式包裝，嚴禁鍍鋅或烤漆後以STAGGER捲取 (OFP00451)-{.不符.} | 訂單:2509EFE021/002 CPL <生產備註> 事項如下 . 除HGI/ HGL 訂單邊緣不噴油. 其餘皆側緣噴油 (RMK00285) . 【美加訂單生產注意事項-CPL】1.客戶美加地區訂單實施修邊刀最大使用顆數上限(20顆) (RMK00717) . 【美加訂單生產注意事項-CPL】2.排程備註:注意修邊品質與毛邊 (RMK00717) . 【美加訂單生產注意事項-CPL】3.去毛邊輥的管制：兩側壓力均設定1.0 kg/cm2 (RMK00717) | 訂單:2509EFE021/002 CR1 <生產備註> 事項如下 . 【美加訂單生產注意事項-CR】1.兩側各加開一個spot cooling增加冷卻效果。 (RMK00717) . 【美加訂單生產注意事項-CR】2.發生毛邊時，請降速生產減輕毛邊程度，暫留討論後再處置。 (RMK00717) | 訂單:2509EFE021/002 CR2 <生產備註> 事項如下 . 【美加訂單生產注意事項-CR】1.兩側各加開一個spot cooling增加冷卻效果。 (RMK00717) . 【美加訂單生產注意事項-CR】2.發生毛邊時，請降速生產減輕毛邊程度，暫留討論後再處置。 (RMK00717) | 訂單:2509EFE021/002 CG1 <生產備註> 事項如下 . 鍍層 AZ150 (含) 以上 , 鋅花等級 C~E 目標D，避免鋅花晶界明顯後續造成烤漆點狀未塗漆。 (RMK00565) . 【美加訂單生產注意事項-CG1】副操確認完回控制室後，於生產排程鋼號旁簽名紀錄，以利後續追查(該排程生產完，排程單將保留)。 (RMK00717) . 【美加訂單生產注意事項-CG1】中央段副操每顆銲道出Pot時觀察銲道同時，確認Beaver Tail與鋼板接觸之Guide Roll羊毛氈狀況，並適時添加潤滑油(避免乾掉)。 (RMK00717) | 訂單:2509EFE021/002 CG2 <生產備註> 事項如下 . 鍍層 AZ150 (含) 以上 , 鋅花等級 C~E 目標D，避免鋅花晶界明顯後續造成烤漆點狀未塗漆。 (RMK00565) . 【美加訂單生產注意事項-CG2】1.使用SUB-NOZZLE (RMK00717) | 訂單:2509EFE021/002 CC1 <生產備註> 事項如下 . 請品檢務必遵守 30CM*全寬*留1塊給LAB及1塊給塗料商，若背面非"B"字頭則各留2片 (RMK00105) . 品檢人員於LAB試片上註記測試物性耐久及曝曬 (RMK00105) . 1. IP保固屋頂所有色碼需每一顆母鋼留30cm*全寬線上板(IP留一片,TED留一片,這兩片要同子鋼號碼) (RMK00207) . 2.取完後 TSD品檢通知TDCC，TDCC會通知 IP人員來拿走 (RMK00207) . 【捲取】注意！本單為直立式包裝。禁用STAGGER捲取送包裝！送RCL重處理例外。 (RMK00512) . 【抽氣量】白色系在CC1生產時,FINISH抽氣量請設定250,如生產中發生色差b值異常升高,請股長再加大抽氣量因應 (RMK00560) . 【美加訂單生產注意事項-CCP】1.請烤漆入口依照正背面漆鋼捲投向規定進行鋼捲投入。 (RMK00717) . 【美加訂單生產注意事項-CCP】2.烤漆入口依照鋼捲投向規定進行鋼捲投入。(CR1/CG1 CR2/CG2-->正向入料。CR1/CG2 CR2/CG1-->反向入料) (RMK00717) . 【美加訂單生產注意事項-CCP】3.此訂單背面漆一律採Nature塗裝，塗裝黏度設定40秒以上 (RMK00717) | 訂單:2509EFE021/002 CC2 <生產備註> 事項如下 . 請品檢務必遵守 30CM*全寬*留1塊給LAB及1塊給塗料商，若背面非"B"字頭則各留2片 (RMK00105) . 品檢人員於LAB試片上註記測試物性耐久及曝曬 (RMK00105) . 1. IP保固屋頂所有色碼需每一顆母鋼留30cm*全寬線上板(IP留一片,TED留一片,這兩片要同子鋼號碼) (RMK00207) . 2.取完後 TSD品檢通知TDCC，TDCC會通知 IP人員來拿走 (RMK00207) . 【捲取】注意！本單為直立式包裝。禁用STAGGER捲取送包裝！送RCL重處理例外。 (RMK00512) . 【抽氣量】白色系在CC1生產時,FINISH抽氣量請設定250,如生產中發生色差b值異常升高,請股長再加大抽氣量因應 (RMK00560) . 【美加訂單生產注意事項-CCP】1.請烤漆入口依照正背面漆鋼捲投向規定進行鋼捲投入。 (RMK00717) . 【美加訂單生產注意事項-CCP】2.烤漆入口依照鋼捲投向規定進行鋼捲投入。(CR1/CG1 CR2/CG2-->正向入料。CR1/CG2 CR2/CG1-->反向入料) (RMK00717) . 【美加訂單生產注意事項-CCP】3.此訂單背面漆一律採Nature塗裝，塗裝黏度設定40秒以上 (RMK00717) | 訂單:2509EFE021/002 RCL <生產備註> 事項如下 . 【捲取】注意！本單為直立式包裝。禁用STAGGER捲取送包裝！送RCL重處理例外。 (RMK00512) | 訂單:2509EFE021/002 CCPK 無 <生產備註> 事項 | 訂單:2509EFE021/002 CGQC <品檢備註> 事項如下 . 鍍層 AZ150 (含) 以上 , 鋅花等級 C~E 目標D，避免鋅花晶界明顯後續造成烤漆點狀未塗漆。 (RMK00565) | 訂單:2509EFE021/002 CCQC <品檢備註> 事項如下 . 請品檢務必遵守 30CM*全寬*留1塊給LAB及1塊給塗料商，若背面非"B"字頭則各留2片 (RMK00105) . 1. IP保固屋頂所有色碼需每一顆母鋼留30cm*全寬線上板(IP留一片,TED留一片,這兩片要同子鋼號碼) (RMK00207) . 2.取完後 TSD品檢通知TDCC，TDCC會通知 IP人員來拿走 (RMK00207) . 【捲取】注意！本單為直立式包裝。禁用STAGGER捲取送包裝！送RCL重處理例外。 (RMK00512) | 訂單:2509EFE021/002 TOL 無 <生產備註> 事項 |  | 訂單 2509EFE021/002 修改記錄如下: 20250826 14:16:17 (25008) 退火碼: >> H2, 用途碼: >> COG001, 背面標示: >> S000, 訂單背面顏色(五碼): >> BW4CY, 背面漆膜厚: >> 12.5, 背面漆塗漆型式幾塗幾烤: >> 2, 鉻酸鹽: >> Z, 訂單厚度: >> 0.018, 訂單重: >> 120, 重量容許率(下限): >> 10, 重量容許率(上限): >> 10, 訂單寬度: >> 43, 鍍製方式: >> AC, 鋼捲內徑: >> 508, 鋼捲下限重: >> 2.73, 鋼捲上限重: >> 4.54, 壓花條件碼: >> -, 表面花紋: >> R, 綠色識別碼: >> -, 印刷輥號: >> -, 產品代碼: >> PPGL, 皮膜碼: >> -, 單位別: >> I, 油品種類: >> Z, 塗油量: >> Z, 包裝代碼: >> E0 , 保護膜碼: >> -, 客戶試片取樣型式: >> -, 調質碼: >> S, 套筒碼: >> P , 規格: >> A792SSGR80, 製造標準: >> ASTM, 表面處理劑種類: >> Z, 表面處理劑塗佈量: >> Z, 伸長率測試: >> N, 硬度測試碼: >> N, 抗拉強度測試: >> N, 降伏強度測試: >> N, 厚度變異: >> 0, 訂單正面顏色(五碼): >> 5W18T, 正面漆膜厚: >> 25, 正面漆塗漆型式幾塗幾烤: >> 2, 修邊碼: >> Y, 重量碼: >> AW, 鋼捲捲向: >> O, 鍍層碼: >> AZ50, | *: | [訂單訊息通知] 2025/08/27 11:00:12 AM 訂單訊息通知 (秦大維 >> 通知 >> Hebe Liu) 訂單訊息 : 這句話"PE PAINT WITH 15-YEAR WARRANTY"有要秀在品證嗎？
PPGL | 2509EFE021/003 |  | 1. 製造標準為MS、ASTM或銷新加坡之訂單，若無技術指定優先用料，請優先使用國內料，勿使用ANFEN (OFP00406)-{.不符.} | 1. 製造標準為MS、ASTM或銷新加坡之訂單，若無技術指定優先用料，請優先使用國內料，勿使用ANFEN (OFP00406)-{.不符.} 2. 【提醒】！本單為直立式包裝，嚴禁鍍鋅或烤漆後以STAGGER捲取 (OFP00451)-{.不符.} | 訂單:2509EFE021/003 CPL <生產備註> 事項如下 . 除HGI/ HGL 訂單邊緣不噴油. 其餘皆側緣噴油 (RMK00285) . 【美加訂單生產注意事項-CPL】1.客戶美加地區訂單實施修邊刀最大使用顆數上限(20顆) (RMK00717) . 【美加訂單生產注意事項-CPL】2.排程備註:注意修邊品質與毛邊 (RMK00717) . 【美加訂單生產注意事項-CPL】3.去毛邊輥的管制：兩側壓力均設定1.0 kg/cm2 (RMK00717) | 訂單:2509EFE021/003 CR1 <生產備註> 事項如下 . 【美加訂單生產注意事項-CR】1.兩側各加開一個spot cooling增加冷卻效果。 (RMK00717) . 【美加訂單生產注意事項-CR】2.發生毛邊時，請降速生產減輕毛邊程度，暫留討論後再處置。 (RMK00717) | 訂單:2509EFE021/003 CR2 <生產備註> 事項如下 . 【美加訂單生產注意事項-CR】1.兩側各加開一個spot cooling增加冷卻效果。 (RMK00717) . 【美加訂單生產注意事項-CR】2.發生毛邊時，請降速生產減輕毛邊程度，暫留討論後再處置。 (RMK00717) | 訂單:2509EFE021/003 CG1 <生產備註> 事項如下 . 鍍層 AZ150 (含) 以上 , 鋅花等級 C~E 目標D，避免鋅花晶界明顯後續造成烤漆點狀未塗漆。 (RMK00565) . 【美加訂單生產注意事項-CG1】副操確認完回控制室後，於生產排程鋼號旁簽名紀錄，以利後續追查(該排程生產完，排程單將保留)。 (RMK00717) . 【美加訂單生產注意事項-CG1】中央段副操每顆銲道出Pot時觀察銲道同時，確認Beaver Tail與鋼板接觸之Guide Roll羊毛氈狀況，並適時添加潤滑油(避免乾掉)。 (RMK00717) | 訂單:2509EFE021/003 CG2 <生產備註> 事項如下 . 鍍層 AZ150 (含) 以上 , 鋅花等級 C~E 目標D，避免鋅花晶界明顯後續造成烤漆點狀未塗漆。 (RMK00565) . 【美加訂單生產注意事項-CG2】1.使用SUB-NOZZLE (RMK00717) | 訂單:2509EFE021/003 CC1 <生產備註> 事項如下 . 請品檢務必遵守 30CM*全寬*留1塊給LAB及1塊給塗料商，若背面非"B"字頭則各留2片 (RMK00105) . 品檢人員於LAB試片上註記測試物性耐久及曝曬 (RMK00105) . 1. IP保固屋頂所有色碼需每一顆母鋼留30cm*全寬線上板(IP留一片,TED留一片,這兩片要同子鋼號碼) (RMK00207) . 2.取完後 TSD品檢通知TDCC，TDCC會通知 IP人員來拿走 (RMK00207) . 【捲取】注意！本單為直立式包裝。禁用STAGGER捲取送包裝！送RCL重處理例外。 (RMK00512) . 【美加訂單生產注意事項-CCP】1.請烤漆入口依照正背面漆鋼捲投向規定進行鋼捲投入。 (RMK00717) . 【美加訂單生產注意事項-CCP】2.烤漆入口依照鋼捲投向規定進行鋼捲投入。(CR1/CG1 CR2/CG2-->正向入料。CR1/CG2 CR2/CG1-->反向入料) (RMK00717) . 【美加訂單生產注意事項-CCP】3.此訂單背面漆一律採Nature塗裝，塗裝黏度設定40秒以上 (RMK00717) | 訂單:2509EFE021/003 CC2 <生產備註> 事項如下 . 請品檢務必遵守 30CM*全寬*留1塊給LAB及1塊給塗料商，若背面非"B"字頭則各留2片 (RMK00105) . 品檢人員於LAB試片上註記測試物性耐久及曝曬 (RMK00105) . 1. IP保固屋頂所有色碼需每一顆母鋼留30cm*全寬線上板(IP留一片,TED留一片,這兩片要同子鋼號碼) (RMK00207) . 2.取完後 TSD品檢通知TDCC，TDCC會通知 IP人員來拿走 (RMK00207) . 【捲取】注意！本單為直立式包裝。禁用STAGGER捲取送包裝！送RCL重處理例外。 (RMK00512) . 【美加訂單生產注意事項-CCP】1.請烤漆入口依照正背面漆鋼捲投向規定進行鋼捲投入。 (RMK00717) . 【美加訂單生產注意事項-CCP】2.烤漆入口依照鋼捲投向規定進行鋼捲投入。(CR1/CG1 CR2/CG2-->正向入料。CR1/CG2 CR2/CG1-->反向入料) (RMK00717) . 【美加訂單生產注意事項-CCP】3.此訂單背面漆一律採Nature塗裝，塗裝黏度設定40秒以上 (RMK00717) | 訂單:2509EFE021/003 RCL <生產備註> 事項如下 . 【捲取】注意！本單為直立式包裝。禁用STAGGER捲取送包裝！送RCL重處理例外。 (RMK00512) | 訂單:2509EFE021/003 CCPK 無 <生產備註> 事項 | 訂單:2509EFE021/003 CGQC <品檢備註> 事項如下 . 鍍層 AZ150 (含) 以上 , 鋅花等級 C~E 目標D，避免鋅花晶界明顯後續造成烤漆點狀未塗漆。 (RMK00565) | 訂單:2509EFE021/003 CCQC <品檢備註> 事項如下 . 請品檢務必遵守 30CM*全寬*留1塊給LAB及1塊給塗料商，若背面非"B"字頭則各留2片 (RMK00105) . 1. IP保固屋頂所有色碼需每一顆母鋼留30cm*全寬線上板(IP留一片,TED留一片,這兩片要同子鋼號碼) (RMK00207) . 2.取完後 TSD品檢通知TDCC，TDCC會通知 IP人員來拿走 (RMK00207) . 【捲取】注意！本單為直立式包裝。禁用STAGGER捲取送包裝！送RCL重處理例外。 (RMK00512) | 訂單:2509EFE021/003 TOL 無 <生產備註> 事項 |  | 訂單 2509EFE021/003 修改記錄如下: 20250826 14:16:53 (25008) 退火碼: >> H2, 用途碼: >> COG001, 背面標示: >> S000, 訂單背面顏色(五碼): >> BW4CY, 背面漆膜厚: >> 12.5, 背面漆塗漆型式幾塗幾烤: >> 2, 鉻酸鹽: >> Z, 訂單厚度: >> 0.018, 訂單重: >> 40, 重量容許率(下限): >> 10, 重量容許率(上限): >> 10, 訂單寬度: >> 43, 鍍製方式: >> AC, 鋼捲內徑: >> 508, 鋼捲下限重: >> 2.73, 鋼捲上限重: >> 4.54, 壓花條件碼: >> -, 表面花紋: >> R, 綠色識別碼: >> -, 印刷輥號: >> -, 產品代碼: >> PPGL, 皮膜碼: >> -, 單位別: >> I, 油品種類: >> Z, 塗油量: >> Z, 包裝代碼: >> E0 , 保護膜碼: >> -, 客戶試片取樣型式: >> -, 調質碼: >> S, 套筒碼: >> P , 規格: >> A792SSGR80, 製造標準: >> ASTM, 表面處理劑種類: >> Z, 表面處理劑塗佈量: >> Z, 伸長率測試: >> N, 硬度測試碼: >> N, 抗拉強度測試: >> N, 降伏強度測試: >> N, 厚度變異: >> 0, 訂單正面顏色(五碼): >> 2Y44T, 正面漆膜厚: >> 25, 正面漆塗漆型式幾塗幾烤: >> 2, 修邊碼: >> Y, 重量碼: >> AW, 鋼捲捲向: >> O, 鍍層碼: >> AZ50, | *: | [訂單訊息通知] 2025/08/27 11:00:12 AM 訂單訊息通知 (秦大維 >> 通知 >> Hebe Liu) 訂單訊息 : 這句話"PE PAINT WITH 15-YEAR WARRANTY"有要秀在品證嗎？
PPGL | 2509EFE021/004 |  | 1. 製造標準為MS、ASTM或銷新加坡之訂單，若無技術指定優先用料，請優先使用國內料，勿使用ANFEN (OFP00406)-{.不符.} | 1. 製造標準為MS、ASTM或銷新加坡之訂單，若無技術指定優先用料，請優先使用國內料，勿使用ANFEN (OFP00406)-{.不符.} 2. 【提醒】！本單為直立式包裝，嚴禁鍍鋅或烤漆後以STAGGER捲取 (OFP00451)-{.不符.} | 訂單:2509EFE021/004 CPL <生產備註> 事項如下 . 除HGI/ HGL 訂單邊緣不噴油. 其餘皆側緣噴油 (RMK00285) . 【美加訂單生產注意事項-CPL】1.客戶美加地區訂單實施修邊刀最大使用顆數上限(20顆) (RMK00717) . 【美加訂單生產注意事項-CPL】2.排程備註:注意修邊品質與毛邊 (RMK00717) . 【美加訂單生產注意事項-CPL】3.去毛邊輥的管制：兩側壓力均設定1.0 kg/cm2 (RMK00717) | 訂單:2509EFE021/004 CR1 <生產備註> 事項如下 . 【美加訂單生產注意事項-CR】1.兩側各加開一個spot cooling增加冷卻效果。 (RMK00717) . 【美加訂單生產注意事項-CR】2.發生毛邊時，請降速生產減輕毛邊程度，暫留討論後再處置。 (RMK00717) | 訂單:2509EFE021/004 CR2 <生產備註> 事項如下 . 【美加訂單生產注意事項-CR】1.兩側各加開一個spot cooling增加冷卻效果。 (RMK00717) . 【美加訂單生產注意事項-CR】2.發生毛邊時，請降速生產減輕毛邊程度，暫留討論後再處置。 (RMK00717) | 訂單:2509EFE021/004 CG1 <生產備註> 事項如下 . 鍍層 AZ150 (含) 以上 , 鋅花等級 C~E 目標D，避免鋅花晶界明顯後續造成烤漆點狀未塗漆。 (RMK00565) . 【美加訂單生產注意事項-CG1】副操確認完回控制室後，於生產排程鋼號旁簽名紀錄，以利後續追查(該排程生產完，排程單將保留)。 (RMK00717) . 【美加訂單生產注意事項-CG1】中央段副操每顆銲道出Pot時觀察銲道同時，確認Beaver Tail與鋼板接觸之Guide Roll羊毛氈狀況，並適時添加潤滑油(避免乾掉)。 (RMK00717) | 訂單:2509EFE021/004 CG2 <生產備註> 事項如下 . 鍍層 AZ150 (含) 以上 , 鋅花等級 C~E 目標D，避免鋅花晶界明顯後續造成烤漆點狀未塗漆。 (RMK00565) . 【美加訂單生產注意事項-CG2】1.使用SUB-NOZZLE (RMK00717) | 訂單:2509EFE021/004 CC1 <生產備註> 事項如下 . 請品檢務必遵守 30CM*全寬*留1塊給LAB及1塊給塗料商，若背面非"B"字頭則各留2片 (RMK00105) . 品檢人員於LAB試片上註記測試物性耐久及曝曬 (RMK00105) . 1. IP保固屋頂所有色碼需每一顆母鋼留30cm*全寬線上板(IP留一片,TED留一片,這兩片要同子鋼號碼) (RMK00207) . 2.取完後 TSD品檢通知TDCC，TDCC會通知 IP人員來拿走 (RMK00207) . 【捲取】注意！本單為直立式包裝。禁用STAGGER捲取送包裝！送RCL重處理例外。 (RMK00512) . 【抽氣量】白色系在CC1生產時,FINISH抽氣量請設定250,如生產中發生色差b值異常升高,請股長再加大抽氣量因應 (RMK00560) . 【美加訂單生產注意事項-CCP】1.請烤漆入口依照正背面漆鋼捲投向規定進行鋼捲投入。 (RMK00717) . 【美加訂單生產注意事項-CCP】2.烤漆入口依照鋼捲投向規定進行鋼捲投入。(CR1/CG1 CR2/CG2-->正向入料。CR1/CG2 CR2/CG1-->反向入料) (RMK00717) . 【美加訂單生產注意事項-CCP】3.此訂單背面漆一律採Nature塗裝，塗裝黏度設定40秒以上 (RMK00717) | 訂單:2509EFE021/004 CC2 <生產備註> 事項如下 . 請品檢務必遵守 30CM*全寬*留1塊給LAB及1塊給塗料商，若背面非"B"字頭則各留2片 (RMK00105) . 品檢人員於LAB試片上註記測試物性耐久及曝曬 (RMK00105) . 1. IP保固屋頂所有色碼需每一顆母鋼留30cm*全寬線上板(IP留一片,TED留一片,這兩片要同子鋼號碼) (RMK00207) . 2.取完後 TSD品檢通知TDCC，TDCC會通知 IP人員來拿走 (RMK00207) . 【捲取】注意！本單為直立式包裝。禁用STAGGER捲取送包裝！送RCL重處理例外。 (RMK00512) . 【抽氣量】白色系在CC1生產時,FINISH抽氣量請設定250,如生產中發生色差b值異常升高,請股長再加大抽氣量因應 (RMK00560) . 【美加訂單生產注意事項-CCP】1.請烤漆入口依照正背面漆鋼捲投向規定進行鋼捲投入。 (RMK00717) . 【美加訂單生產注意事項-CCP】2.烤漆入口依照鋼捲投向規定進行鋼捲投入。(CR1/CG1 CR2/CG2-->正向入料。CR1/CG2 CR2/CG1-->反向入料) (RMK00717) . 【美加訂單生產注意事項-CCP】3.此訂單背面漆一律採Nature塗裝，塗裝黏度設定40秒以上 (RMK00717) | 訂單:2509EFE021/004 RCL <生產備註> 事項如下 . 【捲取】注意！本單為直立式包裝。禁用STAGGER捲取送包裝！送RCL重處理例外。 (RMK00512) | 訂單:2509EFE021/004 CCPK 無 <生產備註> 事項 | 訂單:2509EFE021/004 CGQC <品檢備註> 事項如下 . 鍍層 AZ150 (含) 以上 , 鋅花等級 C~E 目標D，避免鋅花晶界明顯後續造成烤漆點狀未塗漆。 (RMK00565) | 訂單:2509EFE021/004 CCQC <品檢備註> 事項如下 . 請品檢務必遵守 30CM*全寬*留1塊給LAB及1塊給塗料商，若背面非"B"字頭則各留2片 (RMK00105) . 1. IP保固屋頂所有色碼需每一顆母鋼留30cm*全寬線上板(IP留一片,TED留一片,這兩片要同子鋼號碼) (RMK00207) . 2.取完後 TSD品檢通知TDCC，TDCC會通知 IP人員來拿走 (RMK00207) . 【捲取】注意！本單為直立式包裝。禁用STAGGER捲取送包裝！送RCL重處理例外。 (RMK00512) | 訂單:2509EFE021/004 TOL 無 <生產備註> 事項 |  | 訂單 2509EFE021/004 修改記錄如下: 20250826 14:17:34 (25008) 退火碼: >> H2, 用途碼: >> COG001, 背面標示: >> S000, 訂單背面顏色(五碼): >> BW4CY, 背面漆膜厚: >> 12.5, 背面漆塗漆型式幾塗幾烤: >> 2, 鉻酸鹽: >> Z, 訂單厚度: >> 0.0142, 訂單重: >> 60, 重量容許率(下限): >> 10, 重量容許率(上限): >> 10, 訂單寬度: >> 40.875, 鍍製方式: >> AC, 鋼捲內徑: >> 508, 鋼捲下限重: >> 2.73, 鋼捲上限重: >> 4.54, 壓花條件碼: >> -, 表面花紋: >> R, 綠色識別碼: >> -, 印刷輥號: >> -, 產品代碼: >> PPGL, 皮膜碼: >> -, 單位別: >> I, 油品種類: >> Z, 塗油量: >> Z, 包裝代碼: >> E0 , 保護膜碼: >> -, 客戶試片取樣型式: >> -, 調質碼: >> S, 套筒碼: >> P , 規格: >> A792SSGR80, 製造標準: >> ASTM, 表面處理劑種類: >> Z, 表面處理劑塗佈量: >> Z, 伸長率測試: >> N, 硬度測試碼: >> N, 抗拉強度測試: >> N, 降伏強度測試: >> N, 厚度變異: >> 0, 訂單正面顏色(五碼): >> 5W18T, 正面漆膜厚: >> 25, 正面漆塗漆型式幾塗幾烤: >> 2, 修邊碼: >> Y, 重量碼: >> AW, 鋼捲捲向: >> O, 鍍層碼: >> AZ50, | *: | [訂單訊息通知] 2025/08/27 11:00:12 AM 訂單訊息通知 (秦大維 >> 通知 >> Hebe Liu) 訂單訊息 : 這句話"PE PAINT WITH 15-YEAR WARRANTY"有要秀在品證嗎？
PPGL | 2509EFE021/005 |  | 1. 製造標準為MS、ASTM或銷新加坡之訂單，若無技術指定優先用料，請優先使用國內料，勿使用ANFEN (OFP00406)-{.不符.} | 1. 製造標準為MS、ASTM或銷新加坡之訂單，若無技術指定優先用料，請優先使用國內料，勿使用ANFEN (OFP00406)-{.不符.} 2. 【提醒】！本單為直立式包裝，嚴禁鍍鋅或烤漆後以STAGGER捲取 (OFP00451)-{.不符.} | 訂單:2509EFE021/005 CPL <生產備註> 事項如下 . 除HGI/ HGL 訂單邊緣不噴油. 其餘皆側緣噴油 (RMK00285) . 【美加訂單生產注意事項-CPL】1.客戶美加地區訂單實施修邊刀最大使用顆數上限(20顆) (RMK00717) . 【美加訂單生產注意事項-CPL】2.排程備註:注意修邊品質與毛邊 (RMK00717) . 【美加訂單生產注意事項-CPL】3.去毛邊輥的管制：兩側壓力均設定1.0 kg/cm2 (RMK00717) | 訂單:2509EFE021/005 CR1 <生產備註> 事項如下 . 【美加訂單生產注意事項-CR】1.兩側各加開一個spot cooling增加冷卻效果。 (RMK00717) . 【美加訂單生產注意事項-CR】2.發生毛邊時，請降速生產減輕毛邊程度，暫留討論後再處置。 (RMK00717) | 訂單:2509EFE021/005 CR2 <生產備註> 事項如下 . 【美加訂單生產注意事項-CR】1.兩側各加開一個spot cooling增加冷卻效果。 (RMK00717) . 【美加訂單生產注意事項-CR】2.發生毛邊時，請降速生產減輕毛邊程度，暫留討論後再處置。 (RMK00717) | 訂單:2509EFE021/005 CG1 <生產備註> 事項如下 . 鍍層 AZ150 (含) 以上 , 鋅花等級 C~E 目標D，避免鋅花晶界明顯後續造成烤漆點狀未塗漆。 (RMK00565) . 【美加訂單生產注意事項-CG1】副操確認完回控制室後，於生產排程鋼號旁簽名紀錄，以利後續追查(該排程生產完，排程單將保留)。 (RMK00717) . 【美加訂單生產注意事項-CG1】中央段副操每顆銲道出Pot時觀察銲道同時，確認Beaver Tail與鋼板接觸之Guide Roll羊毛氈狀況，並適時添加潤滑油(避免乾掉)。 (RMK00717) | 訂單:2509EFE021/005 CG2 <生產備註> 事項如下 . 鍍層 AZ150 (含) 以上 , 鋅花等級 C~E 目標D，避免鋅花晶界明顯後續造成烤漆點狀未塗漆。 (RMK00565) . 【美加訂單生產注意事項-CG2】1.使用SUB-NOZZLE (RMK00717) | 訂單:2509EFE021/005 CC1 <生產備註> 事項如下 . 請品檢務必遵守 30CM*全寬*留1塊給LAB及1塊給塗料商，若背面非"B"字頭則各留2片 (RMK00105) . 品檢人員於LAB試片上註記測試物性耐久及曝曬 (RMK00105) . 【捲取】注意！本單為直立式包裝。禁用STAGGER捲取送包裝！送RCL重處理例外。 (RMK00512) . 【美加訂單生產注意事項-CCP】1.請烤漆入口依照正背面漆鋼捲投向規定進行鋼捲投入。 (RMK00717) . 【美加訂單生產注意事項-CCP】2.烤漆入口依照鋼捲投向規定進行鋼捲投入。(CR1/CG1 CR2/CG2-->正向入料。CR1/CG2 CR2/CG1-->反向入料) (RMK00717) . 【美加訂單生產注意事項-CCP】3.此訂單背面漆一律採Nature塗裝，塗裝黏度設定40秒以上 (RMK00717) | 訂單:2509EFE021/005 CC2 <生產備註> 事項如下 . 請品檢務必遵守 30CM*全寬*留1塊給LAB及1塊給塗料商，若背面非"B"字頭則各留2片 (RMK00105) . 品檢人員於LAB試片上註記測試物性耐久及曝曬 (RMK00105) . 【捲取】注意！本單為直立式包裝。禁用STAGGER捲取送包裝！送RCL重處理例外。 (RMK00512) . 【美加訂單生產注意事項-CCP】1.請烤漆入口依照正背面漆鋼捲投向規定進行鋼捲投入。 (RMK00717) . 【美加訂單生產注意事項-CCP】2.烤漆入口依照鋼捲投向規定進行鋼捲投入。(CR1/CG1 CR2/CG2-->正向入料。CR1/CG2 CR2/CG1-->反向入料) (RMK00717) . 【美加訂單生產注意事項-CCP】3.此訂單背面漆一律採Nature塗裝，塗裝黏度設定40秒以上 (RMK00717) | 訂單:2509EFE021/005 RCL <生產備註> 事項如下 . 【捲取】注意！本單為直立式包裝。禁用STAGGER捲取送包裝！送RCL重處理例外。 (RMK00512) | 訂單:2509EFE021/005 CCPK 無 <生產備註> 事項 | 訂單:2509EFE021/005 CGQC <品檢備註> 事項如下 . 鍍層 AZ150 (含) 以上 , 鋅花等級 C~E 目標D，避免鋅花晶界明顯後續造成烤漆點狀未塗漆。 (RMK00565) | 訂單:2509EFE021/005 CCQC <品檢備註> 事項如下 . 請品檢務必遵守 30CM*全寬*留1塊給LAB及1塊給塗料商，若背面非"B"字頭則各留2片 (RMK00105) . 【捲取】注意！本單為直立式包裝。禁用STAGGER捲取送包裝！送RCL重處理例外。 (RMK00512) | 訂單:2509EFE021/005 TOL 無 <生產備註> 事項 |  | 訂單 2509EFE021/005 修改記錄如下: 20250826 14:18:13 (25008) 退火碼: >> H2, 用途碼: >> COG001, 背面標示: >> S000, 訂單背面顏色(五碼): >> BW4CY, 背面漆膜厚: >> 12.5, 背面漆塗漆型式幾塗幾烤: >> 2, 鉻酸鹽: >> Z, 訂單厚度: >> 0.0142, 訂單重: >> 40, 重量容許率(下限): >> 10, 重量容許率(上限): >> 10, 訂單寬度: >> 40.875, 鍍製方式: >> AC, 鋼捲內徑: >> 508, 鋼捲下限重: >> 2.73, 鋼捲上限重: >> 4.54, 壓花條件碼: >> -, 表面花紋: >> R, 綠色識別碼: >> -, 印刷輥號: >> -, 產品代碼: >> PPGL, 皮膜碼: >> -, 單位別: >> I, 油品種類: >> Z, 塗油量: >> Z, 包裝代碼: >> E0 , 保護膜碼: >> -, 客戶試片取樣型式: >> -, 調質碼: >> S, 套筒碼: >> P , 規格: >> A792SSGR80, 製造標準: >> ASTM, 表面處理劑種類: >> Z, 表面處理劑塗佈量: >> Z, 伸長率測試: >> N, 硬度測試碼: >> N, 抗拉強度測試: >> N, 降伏強度測試: >> N, 厚度變異: >> 0, 訂單正面顏色(五碼): >> 3Y6AT, 正面漆膜厚: >> 25, 正面漆塗漆型式幾塗幾烤: >> 2, 修邊碼: >> Y, 重量碼: >> AW, 鋼捲捲向: >> O, 鍍層碼: >> AZ50, | *: | [訂單訊息通知] 2025/08/27 11:00:12 AM 訂單訊息通知 (秦大維 >> 通知 >> Hebe Liu) 訂單訊息 : 這句話"PE PAINT WITH 15-YEAR WARRANTY"有要秀在品證嗎？
PPGL | 2509EFE021/006 |  | 1. 製造標準為MS、ASTM或銷新加坡之訂單，若無技術指定優先用料，請優先使用國內料，勿使用ANFEN (OFP00406)-{.不符.} | 1. 製造標準為MS、ASTM或銷新加坡之訂單，若無技術指定優先用料，請優先使用國內料，勿使用ANFEN (OFP00406)-{.不符.} 2. 【提醒】！本單為直立式包裝，嚴禁鍍鋅或烤漆後以STAGGER捲取 (OFP00451)-{.不符.} | 訂單:2509EFE021/006 CPL <生產備註> 事項如下 . 除HGI/ HGL 訂單邊緣不噴油. 其餘皆側緣噴油 (RMK00285) . 【美加訂單生產注意事項-CPL】1.客戶美加地區訂單實施修邊刀最大使用顆數上限(20顆) (RMK00717) . 【美加訂單生產注意事項-CPL】2.排程備註:注意修邊品質與毛邊 (RMK00717) . 【美加訂單生產注意事項-CPL】3.去毛邊輥的管制：兩側壓力均設定1.0 kg/cm2 (RMK00717) | 訂單:2509EFE021/006 CR1 <生產備註> 事項如下 . 【美加訂單生產注意事項-CR】1.兩側各加開一個spot cooling增加冷卻效果。 (RMK00717) . 【美加訂單生產注意事項-CR】2.發生毛邊時，請降速生產減輕毛邊程度，暫留討論後再處置。 (RMK00717) | 訂單:2509EFE021/006 CR2 <生產備註> 事項如下 . 【美加訂單生產注意事項-CR】1.兩側各加開一個spot cooling增加冷卻效果。 (RMK00717) . 【美加訂單生產注意事項-CR】2.發生毛邊時，請降速生產減輕毛邊程度，暫留討論後再處置。 (RMK00717) | 訂單:2509EFE021/006 CG1 <生產備註> 事項如下 . 鍍層 AZ150 (含) 以上 , 鋅花等級 C~E 目標D，避免鋅花晶界明顯後續造成烤漆點狀未塗漆。 (RMK00565) . 【美加訂單生產注意事項-CG1】副操確認完回控制室後，於生產排程鋼號旁簽名紀錄，以利後續追查(該排程生產完，排程單將保留)。 (RMK00717) . 【美加訂單生產注意事項-CG1】中央段副操每顆銲道出Pot時觀察銲道同時，確認Beaver Tail與鋼板接觸之Guide Roll羊毛氈狀況，並適時添加潤滑油(避免乾掉)。 (RMK00717) | 訂單:2509EFE021/006 CG2 <生產備註> 事項如下 . 鍍層 AZ150 (含) 以上 , 鋅花等級 C~E 目標D，避免鋅花晶界明顯後續造成烤漆點狀未塗漆。 (RMK00565) . 【美加訂單生產注意事項-CG2】1.使用SUB-NOZZLE (RMK00717) | 訂單:2509EFE021/006 CC1 <生產備註> 事項如下 . 請品檢務必遵守 30CM*全寬*留1塊給LAB及1塊給塗料商，若背面非"B"字頭則各留2片 (RMK00105) . 品檢人員於LAB試片上註記測試物性耐久及曝曬 (RMK00105) . 1. IP保固屋頂所有色碼需每一顆母鋼留30cm*全寬線上板(IP留一片,TED留一片,這兩片要同子鋼號碼) (RMK00207) . 2.取完後 TSD品檢通知TDCC，TDCC會通知 IP人員來拿走 (RMK00207) . 【捲取】注意！本單為直立式包裝。禁用STAGGER捲取送包裝！送RCL重處理例外。 (RMK00512) . 【美加訂單生產注意事項-CCP】1.請烤漆入口依照正背面漆鋼捲投向規定進行鋼捲投入。 (RMK00717) . 【美加訂單生產注意事項-CCP】2.烤漆入口依照鋼捲投向規定進行鋼捲投入。(CR1/CG1 CR2/CG2-->正向入料。CR1/CG2 CR2/CG1-->反向入料) (RMK00717) . 【美加訂單生產注意事項-CCP】3.此訂單背面漆一律採Nature塗裝，塗裝黏度設定40秒以上 (RMK00717) | 訂單:2509EFE021/006 CC2 <生產備註> 事項如下 . 請品檢務必遵守 30CM*全寬*留1塊給LAB及1塊給塗料商，若背面非"B"字頭則各留2片 (RMK00105) . 品檢人員於LAB試片上註記測試物性耐久及曝曬 (RMK00105) . 1. IP保固屋頂所有色碼需每一顆母鋼留30cm*全寬線上板(IP留一片,TED留一片,這兩片要同子鋼號碼) (RMK00207) . 2.取完後 TSD品檢通知TDCC，TDCC會通知 IP人員來拿走 (RMK00207) . 【捲取】注意！本單為直立式包裝。禁用STAGGER捲取送包裝！送RCL重處理例外。 (RMK00512) . 【美加訂單生產注意事項-CCP】1.請烤漆入口依照正背面漆鋼捲投向規定進行鋼捲投入。 (RMK00717) . 【美加訂單生產注意事項-CCP】2.烤漆入口依照鋼捲投向規定進行鋼捲投入。(CR1/CG1 CR2/CG2-->正向入料。CR1/CG2 CR2/CG1-->反向入料) (RMK00717) . 【美加訂單生產注意事項-CCP】3.此訂單背面漆一律採Nature塗裝，塗裝黏度設定40秒以上 (RMK00717) | 訂單:2509EFE021/006 RCL <生產備註> 事項如下 . 【捲取】注意！本單為直立式包裝。禁用STAGGER捲取送包裝！送RCL重處理例外。 (RMK00512) | 訂單:2509EFE021/006 CCPK 無 <生產備註> 事項 | 訂單:2509EFE021/006 CGQC <品檢備註> 事項如下 . 鍍層 AZ150 (含) 以上 , 鋅花等級 C~E 目標D，避免鋅花晶界明顯後續造成烤漆點狀未塗漆。 (RMK00565) | 訂單:2509EFE021/006 CCQC <品檢備註> 事項如下 . 請品檢務必遵守 30CM*全寬*留1塊給LAB及1塊給塗料商，若背面非"B"字頭則各留2片 (RMK00105) . 1. IP保固屋頂所有色碼需每一顆母鋼留30cm*全寬線上板(IP留一片,TED留一片,這兩片要同子鋼號碼) (RMK00207) . 2.取完後 TSD品檢通知TDCC，TDCC會通知 IP人員來拿走 (RMK00207) . 【捲取】注意！本單為直立式包裝。禁用STAGGER捲取送包裝！送RCL重處理例外。 (RMK00512) | 訂單:2509EFE021/006 TOL 無 <生產備註> 事項 |  | 訂單 2509EFE021/006 修改記錄如下: 20250826 14:18:44 (25008) 退火碼: >> H2, 用途碼: >> COG001, 背面標示: >> S000, 訂單背面顏色(五碼): >> BW4CY, 背面漆膜厚: >> 12.5, 背面漆塗漆型式幾塗幾烤: >> 2, 鉻酸鹽: >> Z, 訂單厚度: >> 0.0142, 訂單重: >> 40, 重量容許率(下限): >> 10, 重量容許率(上限): >> 10, 訂單寬度: >> 40.875, 鍍製方式: >> AC, 鋼捲內徑: >> 508, 鋼捲下限重: >> 2.73, 鋼捲上限重: >> 4.54, 壓花條件碼: >> -, 表面花紋: >> R, 綠色識別碼: >> -, 印刷輥號: >> -, 產品代碼: >> PPGL, 皮膜碼: >> -, 單位別: >> I, 油品種類: >> Z, 塗油量: >> Z, 包裝代碼: >> E0 , 保護膜碼: >> -, 客戶試片取樣型式: >> -, 調質碼: >> S, 套筒碼: >> P , 規格: >> A792SSGR80, 製造標準: >> ASTM, 表面處理劑種類: >> Z, 表面處理劑塗佈量: >> Z, 伸長率測試: >> N, 硬度測試碼: >> N, 抗拉強度測試: >> N, 降伏強度測試: >> N, 厚度變異: >> 0, 訂單正面顏色(五碼): >> 6C37T, 正面漆膜厚: >> 25, 正面漆塗漆型式幾塗幾烤: >> 2, 修邊碼: >> Y, 重量碼: >> AW, 鋼捲捲向: >> O, 鍍層碼: >> AZ50, | *: | [訂單訊息通知] 2025/08/27 11:00:12 AM 訂單訊息通知 (秦大維 >> 通知 >> Hebe Liu) 訂單訊息 : 這句話"PE PAINT WITH 15-YEAR WARRANTY"有要秀在品證嗎？
PPGL | 2509EFE021/007 |  | 1. 製造標準為MS、ASTM或銷新加坡之訂單，若無技術指定優先用料，請優先使用國內料，勿使用ANFEN (OFP00406)-{.不符.} | 1. 製造標準為MS、ASTM或銷新加坡之訂單，若無技術指定優先用料，請優先使用國內料，勿使用ANFEN (OFP00406)-{.不符.} 2. 【提醒】！本單為直立式包裝，嚴禁鍍鋅或烤漆後以STAGGER捲取 (OFP00451)-{.不符.} | 訂單:2509EFE021/007 CPL <生產備註> 事項如下 . 除HGI/ HGL 訂單邊緣不噴油. 其餘皆側緣噴油 (RMK00285) . 【美加訂單生產注意事項-CPL】1.客戶美加地區訂單實施修邊刀最大使用顆數上限(20顆) (RMK00717) . 【美加訂單生產注意事項-CPL】2.排程備註:注意修邊品質與毛邊 (RMK00717) . 【美加訂單生產注意事項-CPL】3.去毛邊輥的管制：兩側壓力均設定1.0 kg/cm2 (RMK00717) | 訂單:2509EFE021/007 CR1 <生產備註> 事項如下 . 【美加訂單生產注意事項-CR】1.兩側各加開一個spot cooling增加冷卻效果。 (RMK00717) . 【美加訂單生產注意事項-CR】2.發生毛邊時，請降速生產減輕毛邊程度，暫留討論後再處置。 (RMK00717) | 訂單:2509EFE021/007 CR2 <生產備註> 事項如下 . 【美加訂單生產注意事項-CR】1.兩側各加開一個spot cooling增加冷卻效果。 (RMK00717) . 【美加訂單生產注意事項-CR】2.發生毛邊時，請降速生產減輕毛邊程度，暫留討論後再處置。 (RMK00717) | 訂單:2509EFE021/007 CG1 <生產備註> 事項如下 . 鍍層 AZ150 (含) 以上 , 鋅花等級 C~E 目標D，避免鋅花晶界明顯後續造成烤漆點狀未塗漆。 (RMK00565) . 【美加訂單生產注意事項-CG1】副操確認完回控制室後，於生產排程鋼號旁簽名紀錄，以利後續追查(該排程生產完，排程單將保留)。 (RMK00717) . 【美加訂單生產注意事項-CG1】中央段副操每顆銲道出Pot時觀察銲道同時，確認Beaver Tail與鋼板接觸之Guide Roll羊毛氈狀況，並適時添加潤滑油(避免乾掉)。 (RMK00717) | 訂單:2509EFE021/007 CG2 <生產備註> 事項如下 . 鍍層 AZ150 (含) 以上 , 鋅花等級 C~E 目標D，避免鋅花晶界明顯後續造成烤漆點狀未塗漆。 (RMK00565) . 【美加訂單生產注意事項-CG2】1.使用SUB-NOZZLE (RMK00717) | 訂單:2509EFE021/007 CC1 <生產備註> 事項如下 . 請品檢務必遵守 30CM*全寬*留1塊給LAB及1塊給塗料商，若背面非"B"字頭則各留2片 (RMK00105) . 品檢人員於LAB試片上註記測試物性耐久及曝曬 (RMK00105) . 【捲取】注意！本單為直立式包裝。禁用STAGGER捲取送包裝！送RCL重處理例外。 (RMK00512) . 【美加訂單生產注意事項-CCP】1.請烤漆入口依照正背面漆鋼捲投向規定進行鋼捲投入。 (RMK00717) . 【美加訂單生產注意事項-CCP】2.烤漆入口依照鋼捲投向規定進行鋼捲投入。(CR1/CG1 CR2/CG2-->正向入料。CR1/CG2 CR2/CG1-->反向入料) (RMK00717) . 【美加訂單生產注意事項-CCP】3.此訂單背面漆一律採Nature塗裝，塗裝黏度設定40秒以上 (RMK00717) | 訂單:2509EFE021/007 CC2 <生產備註> 事項如下 . 請品檢務必遵守 30CM*全寬*留1塊給LAB及1塊給塗料商，若背面非"B"字頭則各留2片 (RMK00105) . 品檢人員於LAB試片上註記測試物性耐久及曝曬 (RMK00105) . 【捲取】注意！本單為直立式包裝。禁用STAGGER捲取送包裝！送RCL重處理例外。 (RMK00512) . 【美加訂單生產注意事項-CCP】1.請烤漆入口依照正背面漆鋼捲投向規定進行鋼捲投入。 (RMK00717) . 【美加訂單生產注意事項-CCP】2.烤漆入口依照鋼捲投向規定進行鋼捲投入。(CR1/CG1 CR2/CG2-->正向入料。CR1/CG2 CR2/CG1-->反向入料) (RMK00717) . 【美加訂單生產注意事項-CCP】3.此訂單背面漆一律採Nature塗裝，塗裝黏度設定40秒以上 (RMK00717) | 訂單:2509EFE021/007 RCL <生產備註> 事項如下 . 【捲取】注意！本單為直立式包裝。禁用STAGGER捲取送包裝！送RCL重處理例外。 (RMK00512) | 訂單:2509EFE021/007 CCPK 無 <生產備註> 事項 | 訂單:2509EFE021/007 CGQC <品檢備註> 事項如下 . 鍍層 AZ150 (含) 以上 , 鋅花等級 C~E 目標D，避免鋅花晶界明顯後續造成烤漆點狀未塗漆。 (RMK00565) | 訂單:2509EFE021/007 CCQC <品檢備註> 事項如下 . 請品檢務必遵守 30CM*全寬*留1塊給LAB及1塊給塗料商，若背面非"B"字頭則各留2片 (RMK00105) . 【捲取】注意！本單為直立式包裝。禁用STAGGER捲取送包裝！送RCL重處理例外。 (RMK00512) | 訂單:2509EFE021/007 TOL 無 <生產備註> 事項 |  | 訂單 2509EFE021/007 修改記錄如下: 20250826 14:20:05 (25008) 退火碼: >> H2, 用途碼: >> COG001, 背面標示: >> S000, 訂單背面顏色(五碼): >> BW4CY, 背面漆膜厚: >> 12.5, 背面漆塗漆型式幾塗幾烤: >> 2, 鉻酸鹽: >> Z, 訂單厚度: >> 0.0142, 訂單重: >> 20, 重量容許率(下限): >> 10, 重量容許率(上限): >> 10, 訂單寬度: >> 40.875, 鍍製方式: >> AC, 鋼捲內徑: >> 508, 鋼捲下限重: >> 2.73, 鋼捲上限重: >> 4.54, 壓花條件碼: >> -, 表面花紋: >> R, 綠色識別碼: >> -, 印刷輥號: >> -, 產品代碼: >> PPGL, 皮膜碼: >> -, 單位別: >> I, 油品種類: >> Z, 塗油量: >> Z, 包裝代碼: >> E0 , 保護膜碼: >> -, 客戶試片取樣型式: >> -, 調質碼: >> S, 套筒碼: >> P , 規格: >> A792SSGR80, 製造標準: >> ASTM, 表面處理劑種類: >> Z, 表面處理劑塗佈量: >> Z, 伸長率測試: >> N, 硬度測試碼: >> N, 抗拉強度測試: >> N, 降伏強度測試: >> N, 厚度變異: >> 0, 訂單正面顏色(五碼): >> 6C28T, 正面漆膜厚: >> 25, 正面漆塗漆型式幾塗幾烤: >> 2, 修邊碼: >> Y, 重量碼: >> AW, 鋼捲捲向: >> O, 鍍層碼: >> AZ50, | *: | [訂單訊息通知] 2025/08/27 11:00:12 AM 訂單訊息通知 (秦大維 >> 通知 >> Hebe Liu) 訂單訊息 : 這句話"PE PAINT WITH 15-YEAR WARRANTY"有要秀在品證嗎？
PPGL | 2509EFE021/008 |  | 1. 製造標準為MS、ASTM或銷新加坡之訂單，若無技術指定優先用料，請優先使用國內料，勿使用ANFEN (OFP00406)-{.不符.} | 1. 製造標準為MS、ASTM或銷新加坡之訂單，若無技術指定優先用料，請優先使用國內料，勿使用ANFEN (OFP00406)-{.不符.} 2. 【提醒】！本單為直立式包裝，嚴禁鍍鋅或烤漆後以STAGGER捲取 (OFP00451)-{.不符.} | 訂單:2509EFE021/008 CPL <生產備註> 事項如下 . 除HGI/ HGL 訂單邊緣不噴油. 其餘皆側緣噴油 (RMK00285) . 【美加訂單生產注意事項-CPL】1.客戶美加地區訂單實施修邊刀最大使用顆數上限(20顆) (RMK00717) . 【美加訂單生產注意事項-CPL】2.排程備註:注意修邊品質與毛邊 (RMK00717) . 【美加訂單生產注意事項-CPL】3.去毛邊輥的管制：兩側壓力均設定1.0 kg/cm2 (RMK00717) | 訂單:2509EFE021/008 CR1 <生產備註> 事項如下 . 【美加訂單生產注意事項-CR】1.兩側各加開一個spot cooling增加冷卻效果。 (RMK00717) . 【美加訂單生產注意事項-CR】2.發生毛邊時，請降速生產減輕毛邊程度，暫留討論後再處置。 (RMK00717) | 訂單:2509EFE021/008 CR2 <生產備註> 事項如下 . 【美加訂單生產注意事項-CR】1.兩側各加開一個spot cooling增加冷卻效果。 (RMK00717) . 【美加訂單生產注意事項-CR】2.發生毛邊時，請降速生產減輕毛邊程度，暫留討論後再處置。 (RMK00717) | 訂單:2509EFE021/008 CG1 <生產備註> 事項如下 . 鍍層 AZ150 (含) 以上 , 鋅花等級 C~E 目標D，避免鋅花晶界明顯後續造成烤漆點狀未塗漆。 (RMK00565) . 【美加訂單生產注意事項-CG1】副操確認完回控制室後，於生產排程鋼號旁簽名紀錄，以利後續追查(該排程生產完，排程單將保留)。 (RMK00717) . 【美加訂單生產注意事項-CG1】中央段副操每顆銲道出Pot時觀察銲道同時，確認Beaver Tail與鋼板接觸之Guide Roll羊毛氈狀況，並適時添加潤滑油(避免乾掉)。 (RMK00717) | 訂單:2509EFE021/008 CG2 <生產備註> 事項如下 . 鍍層 AZ150 (含) 以上 , 鋅花等級 C~E 目標D，避免鋅花晶界明顯後續造成烤漆點狀未塗漆。 (RMK00565) . 【美加訂單生產注意事項-CG2】1.使用SUB-NOZZLE (RMK00717) | 訂單:2509EFE021/008 CC1 <生產備註> 事項如下 . 請品檢務必遵守 30CM*全寬*留1塊給LAB及1塊給塗料商，若背面非"B"字頭則各留2片 (RMK00105) . 品檢人員於LAB試片上註記測試物性耐久及曝曬 (RMK00105) . 【捲取】注意！本單為直立式包裝。禁用STAGGER捲取送包裝！送RCL重處理例外。 (RMK00512) . 【美加訂單生產注意事項-CCP】1.請烤漆入口依照正背面漆鋼捲投向規定進行鋼捲投入。 (RMK00717) . 【美加訂單生產注意事項-CCP】2.烤漆入口依照鋼捲投向規定進行鋼捲投入。(CR1/CG1 CR2/CG2-->正向入料。CR1/CG2 CR2/CG1-->反向入料) (RMK00717) . 【美加訂單生產注意事項-CCP】3.此訂單背面漆一律採Nature塗裝，塗裝黏度設定40秒以上 (RMK00717) | 訂單:2509EFE021/008 CC2 <生產備註> 事項如下 . 請品檢務必遵守 30CM*全寬*留1塊給LAB及1塊給塗料商，若背面非"B"字頭則各留2片 (RMK00105) . 品檢人員於LAB試片上註記測試物性耐久及曝曬 (RMK00105) . 【捲取】注意！本單為直立式包裝。禁用STAGGER捲取送包裝！送RCL重處理例外。 (RMK00512) . 【美加訂單生產注意事項-CCP】1.請烤漆入口依照正背面漆鋼捲投向規定進行鋼捲投入。 (RMK00717) . 【美加訂單生產注意事項-CCP】2.烤漆入口依照鋼捲投向規定進行鋼捲投入。(CR1/CG1 CR2/CG2-->正向入料。CR1/CG2 CR2/CG1-->反向入料) (RMK00717) . 【美加訂單生產注意事項-CCP】3.此訂單背面漆一律採Nature塗裝，塗裝黏度設定40秒以上 (RMK00717) | 訂單:2509EFE021/008 RCL <生產備註> 事項如下 . 【捲取】注意！本單為直立式包裝。禁用STAGGER捲取送包裝！送RCL重處理例外。 (RMK00512) | 訂單:2509EFE021/008 CCPK 無 <生產備註> 事項 | 訂單:2509EFE021/008 CGQC <品檢備註> 事項如下 . 鍍層 AZ150 (含) 以上 , 鋅花等級 C~E 目標D，避免鋅花晶界明顯後續造成烤漆點狀未塗漆。 (RMK00565) | 訂單:2509EFE021/008 CCQC <品檢備註> 事項如下 . 請品檢務必遵守 30CM*全寬*留1塊給LAB及1塊給塗料商，若背面非"B"字頭則各留2片 (RMK00105) . 【捲取】注意！本單為直立式包裝。禁用STAGGER捲取送包裝！送RCL重處理例外。 (RMK00512) | 訂單:2509EFE021/008 TOL 無 <生產備註> 事項 |  | 訂單 2509EFE021/008 修改記錄如下: 20250826 14:20:39 (25008) 退火碼: >> H2, 用途碼: >> COG001, 背面標示: >> S000, 訂單背面顏色(五碼): >> BW4CY, 背面漆膜厚: >> 12.5, 背面漆塗漆型式幾塗幾烤: >> 2, 鉻酸鹽: >> Z, 訂單厚度: >> 0.0142, 訂單重: >> 40, 重量容許率(下限): >> 10, 重量容許率(上限): >> 10, 訂單寬度: >> 40.875, 鍍製方式: >> AC, 鋼捲內徑: >> 508, 鋼捲下限重: >> 2.73, 鋼捲上限重: >> 4.54, 壓花條件碼: >> -, 表面花紋: >> R, 綠色識別碼: >> -, 印刷輥號: >> -, 產品代碼: >> PPGL, 皮膜碼: >> -, 單位別: >> I, 油品種類: >> Z, 塗油量: >> Z, 包裝代碼: >> E0 , 保護膜碼: >> -, 客戶試片取樣型式: >> -, 調質碼: >> S, 套筒碼: >> P , 規格: >> A792SSGR80, 製造標準: >> ASTM, 表面處理劑種類: >> Z, 表面處理劑塗佈量: >> Z, 伸長率測試: >> N, 硬度測試碼: >> N, 抗拉強度測試: >> N, 降伏強度測試: >> N, 厚度變異: >> 0, 訂單正面顏色(五碼): >> 2Y50T, 正面漆膜厚: >> 25, 正面漆塗漆型式幾塗幾烤: >> 2, 修邊碼: >> Y, 重量碼: >> AW, 鋼捲捲向: >> O, 鍍層碼: >> AZ50, | *: | [訂單訊息通知] 2025/08/27 11:00:13 AM 訂單訊息通知 (秦大維 >> 通知 >> Hebe Liu) 訂單訊息 : 這句話"PE PAINT WITH 15-YEAR WARRANTY"有要秀在品證嗎？
PPGL | 2509EFE022/001 | 1. 因鋼套桶因縫接處容易對鋼捲產生轉印，所以請確認客戶是否知悉轉印風險 (OFP00256)-{.不符.} | 1. 烤漆產品"門板"類...指定使用CSC或DS用料，切勿用其它料源 (OFP00129)-{.不符.} 2. 製造標準為MS、ASTM或銷新加坡之訂單，若無技術指定優先用料，請優先使用國內料，勿使用ANFEN (OFP00406)-{.不符.} | 1. 因鋼套桶因縫接處容易對鋼捲產生轉印，所以請確認客戶是否知悉轉印風險 (OFP00256)-{.不符.} 2. 備註：XXXXX 標準MASS=XXX 為生產與品管依據。排程MASS為請購用不用理會 (OFP00293)-{.不符.} 3. 製造標準為MS、ASTM或銷新加坡之訂單，若無技術指定優先用料，請優先使用國內料，勿使用ANFEN (OFP00406)-{.不符.} 4. 【提醒】！本單為直立式包裝，嚴禁鍍鋅或烤漆後以STAGGER捲取 (OFP00451)-{.不符.} 5. 此經銷商有簽訂1/2厚度公差保證(無厚度變異),請調整冷軋與鍍鋅厚度公差管制範圍. 保證 ASTM 厚度公差 (OFP00180)-{.不符.} | 訂單:2509EFE022/001 CPL <生產備註> 事項如下 . 指定使用CSC或中龍或者日本用料，切勿用其它料源。會訴賠... (RMK00241) . 除HGI/ HGL 訂單邊緣不噴油. 其餘皆側緣噴油 (RMK00285) | 訂單:2509EFE022/001 CR1 <生產備註> 事項如下 . 指定使用CSC或中龍或者日本用料，切勿用其它料源。會訴賠... (RMK00241) . 完軋寬度超出管制值上限≦2mm時,冷軋繼續生產並填寫品質異常通報單給鍍鋅線,以便調整張力與板溫 (RMK00278) . 此經銷商保證平均厚度在1/2厚度公差內，厚度量測NG時，如單位長度符合範圍，請放行 (RMK00402) | 訂單:2509EFE022/001 CR2 <生產備註> 事項如下 . 指定使用CSC或中龍或者日本用料，切勿用其它料源。會訴賠... (RMK00241) . 完軋寬度超出管制值上限≦2mm時,冷軋繼續生產並填寫品質異常通報單給鍍鋅線,以便調整張力與板溫 (RMK00278) . 此經銷商保證平均厚度在1/2厚度公差內，厚度量測NG時，如單位長度符合範圍，請放行 (RMK00402) | 訂單:2509EFE022/001 CG1 <生產備註> 事項如下 . 捲門用 注意鍍層控制STD 至 STD+30間 (RMK00102) . 因成形性需求故鍍層量有上限管制，排程變換前後一顆分切請U3暫留，待產線確認鍍層量後再行處置。 (RMK00102) . ★ SKP+T/L 的 EL％總和 CQ ＞0.8％,材質SAE1012＞0.6 ％ --->一定要達到不然會訴賠★ (RMK00241) . 指定使用CSC或中龍或者日本用料，切勿用其它料源。會訴賠... (RMK00241) . 因為SKP+T/L 的 EL％總和 CQ ＞0.8％,材質SAE1012＞0.6 ％以上時，烤漆品檢測試Fluting 會NG降級 (RMK00241) . 若SKP+T/L 的 EL％總和 CQ ＞0.8％,材質SAE1012＞0.6 ％ 未能符合，反應給下製程與TED工程師 (RMK00241) . 此經銷商保證平均厚度在1/2厚度公差內，厚度量測NG時，如單位長度符合範圍，請放行 (RMK00402) | 訂單:2509EFE022/001 CG2 <生產備註> 事項如下 . 捲門用 注意鍍層控制STD 至 STD+30間 (RMK00102) . 因成形性需求故鍍層量有上限管制，排程變換前後一顆分切請U3暫留，待產線確認鍍層量後再行處置。 (RMK00102) . ★ SKP+T/L 的 EL％總和 CQ ＞0.8％,材質SAE1012＞0.6 ％ --->一定要達到不然會訴賠★ (RMK00241) . 指定使用CSC或中龍或者日本用料，切勿用其它料源。會訴賠... (RMK00241) . 因為SKP+T/L 的 EL％總和 CQ ＞0.8％,材質SAE1012＞0.6 ％以上時，烤漆品檢測試Fluting 會NG降級 (RMK00241) . 若SKP+T/L 的 EL％總和 CQ ＞0.8％,材質SAE1012＞0.6 ％ 未能符合，反應給下製程與TED工程師 (RMK00241) . 此經銷商保證平均厚度在1/2厚度公差內，厚度量測NG時，如單位長度符合範圍，請放行 (RMK00402) | 訂單:2509EFE022/001 CC1 <生產備註> 事項如下 . 【MASS】BW70Z 標準MASS=60+185=245 為生產與品管依據。排程MASS為請購用不用理會 (RMK-E_CHIN) . 超低光澤產品,色差計塗佈量依據5+20U為基準. (RMK00102) . 請出口人員貼上"請勿堆疊"紅色標簽. (RMK00102) . R字頭色碼因色差對膜厚極其敏感，MASS目標102%~115%之間 (RMK00102) . R字頭色碼塗佈量須在20U以上,不然會有白色點狀(繩紋),已被客戶訴賠. (RMK00102) . 捲起單位張力請加大至 5.5 (RMK00102) . 一般CQ T/L EL％目標0.1％，視板面或狀況可做調整--->不然下製程會發生FLUTING會訴賠 (RMK00241) . ★本產品因訴賠過，一定得做 Fluting TEST，線上EL％有調整時需再確認★ (RMK00241) . 1.此為NEO塗料,色差計請用有"(20150105)"的標準樣檔名確認色差值,找不到檔案時請通知TED工程師，分機#321 (RMK00343) . 2.色差放行標準為ΔL、Δa、Δb≦±0.6,光澤放行標準放寬到7以下放行,目視色差不管制 (RMK00343) . 2015年發生過訴賠。請出口使用鋼套桶前請檢查焊接處，以免捲取後產生折痕 (RMK00381) . 此經銷商保證平均厚度在1/2厚度公差內，厚度量測NG時，如單位長度符合範圍，請放行 (RMK00402) . 【捲取】注意！本單為直立式包裝。禁用STAGGER捲取送包裝！送RCL重處理例外。 (RMK00512) | 訂單:2509EFE022/001 CC2 <生產備註> 事項如下 . 【MASS】BW70Z 標準MASS=60+185=245 為生產與品管依據。排程MASS為請購用不用理會 (RMK-E_CHIN) . 超低光澤產品,色差計塗佈量依據5+20U為基準. (RMK00102) . 請出口人員貼上"請勿堆疊"紅色標簽. (RMK00102) . R字頭色碼因色差對膜厚極其敏感，MASS目標102%~115%之間 (RMK00102) . R字頭色碼塗佈量須在20U以上,不然會有白色點狀(繩紋),已被客戶訴賠. (RMK00102) . 一般CQ T/L EL％目標0.1％，視板面或狀況可做調整--->不然下製程會發生FLUTING會訴賠 (RMK00241) . ★本產品因訴賠過，一定得做 Fluting TEST，線上EL％有調整時需再確認★ (RMK00241) . 1.此為NEO塗料,色差計請用有"(20150105)"的標準樣檔名確認色差值,找不到檔案時請通知TED工程師，分機#321 (RMK00343) . 2.色差放行標準為ΔL、Δa、Δb≦±0.6,光澤放行標準放寬到7以下放行,目視色差不管制 (RMK00343) . 2015年發生過訴賠。請出口使用鋼套桶前請檢查焊接處，以免捲取後產生折痕 (RMK00381) . 此經銷商保證平均厚度在1/2厚度公差內，厚度量測NG時，如單位長度符合範圍，請放行 (RMK00402) . 【捲取】注意！本單為直立式包裝。禁用STAGGER捲取送包裝！送RCL重處理例外。 (RMK00512) | 訂單:2509EFE022/001 RCL <生產備註> 事項如下 . 【捲取】注意！本單為直立式包裝。禁用STAGGER捲取送包裝！送RCL重處理例外。 (RMK00512) | 訂單:2509EFE022/001 CCPK 無 <生產備註> 事項 | 訂單:2509EFE022/001 CGQC 無 <品檢備註> 事項 | 訂單:2509EFE022/001 CCQC <品檢備註> 事項如下 . 【MASS】BW70Z 標準MASS=60+185=245 為生產與品管依據。排程MASS為請購用不用理會 (RMK-E_CHIN) . ★本產品因訴賠過，一定得做 Fluting TEST，線上EL％有調整時需再確認★ (RMK00241) . 1.此為NEO塗料,色差計請用有"(20150105)"的標準樣檔名確認色差值,找不到檔案時請通知TED工程師，分機#321 (RMK00343) . 2.色差放行標準為ΔL、Δa、Δb≦±0.6,光澤放行標準放寬到7以下放行,目視色差不管制 (RMK00343) . 【捲取】注意！本單為直立式包裝。禁用STAGGER捲取送包裝！送RCL重處理例外。 (RMK00512) | 訂單:2509EFE022/001 TOL 無 <生產備註> 事項 | 【MASS】BW70Z 標準MASS=60+185=245 為生產與品管依據。排程MASS為請購用不用理會^^/CC1/CC2/CCQC/^^ <<.E_CHIN 2025/08/29 15:22.>> | 訂單 2509EFE022/001 修改記錄如下: 20250826 15:17:20 (06023) 退火碼: >> S1, 用途碼: >> COA010, 背面標示: >> C852, 訂單背面顏色(五碼): >> BW70Z, 背面漆膜厚: >> NOM, 背面漆塗漆型式幾塗幾烤: >> 2, 鉻酸鹽: >> Z, 訂單厚度: >> 0.47, 訂單重: >> 50, 重量容許率(下限): >> 10, 重量容許率(上限): >> 10, 訂單寬度: >> 914, 鍍製方式: >> AC, 鋼捲內徑: >> 508, 鋼捲下限重: >> 2.5, 鋼捲上限重: >> 5, 壓花條件碼: >> -, 表面花紋: >> R, 綠色識別碼: >> -, 印刷輥號: >> -, 產品代碼: >> PPGL, 皮膜碼: >> -, 單位別: >> M, 油品種類: >> Z, 塗油量: >> Z, 包裝代碼: >> E0 , 保護膜碼: >> -, 客戶試片取樣型式: >> -, 調質碼: >> S, 套筒碼: >> S , 規格: >> A792MSSGR275, 製造標準: >> ASTM, 表面處理劑種類: >> Z, 表面處理劑塗佈量: >> Z, 伸長率測試: >> N, 硬度測試碼: >> N, 抗拉強度測試: >> N, 降伏強度測試: >> N, 厚度變異: >> 0, 訂單正面顏色(五碼): >> RYB97, 正面漆膜厚: >> 25, 正面漆塗漆型式幾塗幾烤: >> 2, 修邊碼: >> Y, 重量碼: >> AW, 鋼捲捲向: >> O, 鍍層碼: >> AZM150, | F:保證1/2 ASTM 厚度公差
PPGL | 2509EFE022/002 | 1. 因鋼套桶因縫接處容易對鋼捲產生轉印，所以請確認客戶是否知悉轉印風險 (OFP00256)-{.不符.} | 1. 烤漆產品"門板"類...指定使用CSC或DS用料，切勿用其它料源 (OFP00129)-{.不符.} 2. 製造標準為MS、ASTM或銷新加坡之訂單，若無技術指定優先用料，請優先使用國內料，勿使用ANFEN (OFP00406)-{.不符.} | 1. 因鋼套桶因縫接處容易對鋼捲產生轉印，所以請確認客戶是否知悉轉印風險 (OFP00256)-{.不符.} 2. 備註：XXXXX 標準MASS=XXX 為生產與品管依據。排程MASS為請購用不用理會 (OFP00293)-{.不符.} 3. 製造標準為MS、ASTM或銷新加坡之訂單，若無技術指定優先用料，請優先使用國內料，勿使用ANFEN (OFP00406)-{.不符.} 4. 【提醒】！本單為直立式包裝，嚴禁鍍鋅或烤漆後以STAGGER捲取 (OFP00451)-{.不符.} 5. 此經銷商有簽訂1/2厚度公差保證(無厚度變異),請調整冷軋與鍍鋅厚度公差管制範圍. 保證 ASTM 厚度公差 (OFP00180)-{.不符.} | 訂單:2509EFE022/002 CPL <生產備註> 事項如下 . 指定使用CSC或中龍或者日本用料，切勿用其它料源。會訴賠... (RMK00241) . 除HGI/ HGL 訂單邊緣不噴油. 其餘皆側緣噴油 (RMK00285) | 訂單:2509EFE022/002 CR1 <生產備註> 事項如下 . 指定使用CSC或中龍或者日本用料，切勿用其它料源。會訴賠... (RMK00241) . 完軋寬度超出管制值上限≦2mm時,冷軋繼續生產並填寫品質異常通報單給鍍鋅線,以便調整張力與板溫 (RMK00278) . 此經銷商保證平均厚度在1/2厚度公差內，厚度量測NG時，如單位長度符合範圍，請放行 (RMK00402) | 訂單:2509EFE022/002 CR2 <生產備註> 事項如下 . 指定使用CSC或中龍或者日本用料，切勿用其它料源。會訴賠... (RMK00241) . 完軋寬度超出管制值上限≦2mm時,冷軋繼續生產並填寫品質異常通報單給鍍鋅線,以便調整張力與板溫 (RMK00278) . 此經銷商保證平均厚度在1/2厚度公差內，厚度量測NG時，如單位長度符合範圍，請放行 (RMK00402) | 訂單:2509EFE022/002 CG1 <生產備註> 事項如下 . 捲門用 注意鍍層控制STD 至 STD+30間 (RMK00102) . 因成形性需求故鍍層量有上限管制，排程變換前後一顆分切請U3暫留，待產線確認鍍層量後再行處置。 (RMK00102) . ★ SKP+T/L 的 EL％總和 CQ ＞0.8％,材質SAE1012＞0.6 ％ --->一定要達到不然會訴賠★ (RMK00241) . 指定使用CSC或中龍或者日本用料，切勿用其它料源。會訴賠... (RMK00241) . 因為SKP+T/L 的 EL％總和 CQ ＞0.8％,材質SAE1012＞0.6 ％以上時，烤漆品檢測試Fluting 會NG降級 (RMK00241) . 若SKP+T/L 的 EL％總和 CQ ＞0.8％,材質SAE1012＞0.6 ％ 未能符合，反應給下製程與TED工程師 (RMK00241) . 此經銷商保證平均厚度在1/2厚度公差內，厚度量測NG時，如單位長度符合範圍，請放行 (RMK00402) | 訂單:2509EFE022/002 CG2 <生產備註> 事項如下 . 捲門用 注意鍍層控制STD 至 STD+30間 (RMK00102) . 因成形性需求故鍍層量有上限管制，排程變換前後一顆分切請U3暫留，待產線確認鍍層量後再行處置。 (RMK00102) . ★ SKP+T/L 的 EL％總和 CQ ＞0.8％,材質SAE1012＞0.6 ％ --->一定要達到不然會訴賠★ (RMK00241) . 指定使用CSC或中龍或者日本用料，切勿用其它料源。會訴賠... (RMK00241) . 因為SKP+T/L 的 EL％總和 CQ ＞0.8％,材質SAE1012＞0.6 ％以上時，烤漆品檢測試Fluting 會NG降級 (RMK00241) . 若SKP+T/L 的 EL％總和 CQ ＞0.8％,材質SAE1012＞0.6 ％ 未能符合，反應給下製程與TED工程師 (RMK00241) . 此經銷商保證平均厚度在1/2厚度公差內，厚度量測NG時，如單位長度符合範圍，請放行 (RMK00402) | 訂單:2509EFE022/002 CC1 <生產備註> 事項如下 . 【MASS】BW70Z 標準MASS=60+185=245 為生產與品管依據。排程MASS為請購用不用理會 (RMK-E_CHIN) . 超低光澤產品,色差計塗佈量依據5+20U為基準. (RMK00102) . 請出口人員貼上"請勿堆疊"紅色標簽. (RMK00102) . R字頭色碼因色差對膜厚極其敏感，MASS目標102%~115%之間 (RMK00102) . R字頭色碼塗佈量須在20U以上,不然會有白色點狀(繩紋),已被客戶訴賠. (RMK00102) . 捲起單位張力請加大至 5.5 (RMK00102) . 一般CQ T/L EL％目標0.1％，視板面或狀況可做調整--->不然下製程會發生FLUTING會訴賠 (RMK00241) . ★本產品因訴賠過，一定得做 Fluting TEST，線上EL％有調整時需再確認★ (RMK00241) . 2015年發生過訴賠。請出口使用鋼套桶前請檢查焊接處，以免捲取後產生折痕 (RMK00381) . 此經銷商保證平均厚度在1/2厚度公差內，厚度量測NG時，如單位長度符合範圍，請放行 (RMK00402) . 【捲取】注意！本單為直立式包裝。禁用STAGGER捲取送包裝！送RCL重處理例外。 (RMK00512) | 訂單:2509EFE022/002 CC2 <生產備註> 事項如下 . 【MASS】BW70Z 標準MASS=60+185=245 為生產與品管依據。排程MASS為請購用不用理會 (RMK-E_CHIN) . 超低光澤產品,色差計塗佈量依據5+20U為基準. (RMK00102) . 請出口人員貼上"請勿堆疊"紅色標簽. (RMK00102) . R字頭色碼因色差對膜厚極其敏感，MASS目標102%~115%之間 (RMK00102) . R字頭色碼塗佈量須在20U以上,不然會有白色點狀(繩紋),已被客戶訴賠. (RMK00102) . 一般CQ T/L EL％目標0.1％，視板面或狀況可做調整--->不然下製程會發生FLUTING會訴賠 (RMK00241) . ★本產品因訴賠過，一定得做 Fluting TEST，線上EL％有調整時需再確認★ (RMK00241) . 2015年發生過訴賠。請出口使用鋼套桶前請檢查焊接處，以免捲取後產生折痕 (RMK00381) . 此經銷商保證平均厚度在1/2厚度公差內，厚度量測NG時，如單位長度符合範圍，請放行 (RMK00402) . 【捲取】注意！本單為直立式包裝。禁用STAGGER捲取送包裝！送RCL重處理例外。 (RMK00512) | 訂單:2509EFE022/002 RCL <生產備註> 事項如下 . 【捲取】注意！本單為直立式包裝。禁用STAGGER捲取送包裝！送RCL重處理例外。 (RMK00512) | 訂單:2509EFE022/002 CCPK 無 <生產備註> 事項 | 訂單:2509EFE022/002 CGQC 無 <品檢備註> 事項 | 訂單:2509EFE022/002 CCQC <品檢備註> 事項如下 . 【MASS】BW70Z 標準MASS=60+185=245 為生產與品管依據。排程MASS為請購用不用理會 (RMK-E_CHIN) . ★本產品因訴賠過，一定得做 Fluting TEST，線上EL％有調整時需再確認★ (RMK00241) . 【捲取】注意！本單為直立式包裝。禁用STAGGER捲取送包裝！送RCL重處理例外。 (RMK00512) | 訂單:2509EFE022/002 TOL 無 <生產備註> 事項 | 【MASS】BW70Z 標準MASS=60+185=245 為生產與品管依據。排程MASS為請購用不用理會^^/CC1/CC2/CCQC/^^ <<.E_CHIN 2025/08/29 15:28.>> | 訂單 2509EFE022/002 修改記錄如下: 20250826 15:17:23 (06023) 退火碼: >> S1, 用途碼: >> COA010, 背面標示: >> C852, 訂單背面顏色(五碼): >> BW70Z, 背面漆膜厚: >> NOM, 背面漆塗漆型式幾塗幾烤: >> 2, 鉻酸鹽: >> Z, 訂單厚度: >> 0.47, 訂單重: >> 35, 重量容許率(下限): >> 10, 重量容許率(上限): >> 10, 訂單寬度: >> 914, 鍍製方式: >> AC, 鋼捲內徑: >> 508, 鋼捲下限重: >> 2.5, 鋼捲上限重: >> 5, 壓花條件碼: >> -, 表面花紋: >> R, 綠色識別碼: >> -, 印刷輥號: >> -, 產品代碼: >> PPGL, 皮膜碼: >> -, 單位別: >> M, 油品種類: >> Z, 塗油量: >> Z, 包裝代碼: >> E0 , 保護膜碼: >> -, 客戶試片取樣型式: >> -, 調質碼: >> S, 套筒碼: >> S , 規格: >> A792MSSGR275, 製造標準: >> ASTM, 表面處理劑種類: >> Z, 表面處理劑塗佈量: >> Z, 伸長率測試: >> N, 硬度測試碼: >> N, 抗拉強度測試: >> N, 降伏強度測試: >> N, 厚度變異: >> 0, 訂單正面顏色(五碼): >> RCF2Z, 正面漆膜厚: >> 25, 正面漆塗漆型式幾塗幾烤: >> 2, 修邊碼: >> Y, 重量碼: >> AW, 鋼捲捲向: >> O, 鍍層碼: >> AZM150, | F:保證1/2 ASTM 厚度公差
PPGL | 2509EFE022/003 | 1. 因鋼套桶因縫接處容易對鋼捲產生轉印，所以請確認客戶是否知悉轉印風險 (OFP00256)-{.不符.} | 1. 烤漆產品"門板"類...指定使用CSC或DS用料，切勿用其它料源 (OFP00129)-{.不符.} 2. 製造標準為MS、ASTM或銷新加坡之訂單，若無技術指定優先用料，請優先使用國內料，勿使用ANFEN (OFP00406)-{.不符.} | 1. 因鋼套桶因縫接處容易對鋼捲產生轉印，所以請確認客戶是否知悉轉印風險 (OFP00256)-{.不符.} 2. 備註：XXXXX 標準MASS=XXX 為生產與品管依據。排程MASS為請購用不用理會 (OFP00293)-{.不符.} 3. 製造標準為MS、ASTM或銷新加坡之訂單，若無技術指定優先用料，請優先使用國內料，勿使用ANFEN (OFP00406)-{.不符.} 4. 【提醒】！本單為直立式包裝，嚴禁鍍鋅或烤漆後以STAGGER捲取 (OFP00451)-{.不符.} 5. 此經銷商有簽訂1/2厚度公差保證(無厚度變異),請調整冷軋與鍍鋅厚度公差管制範圍. 保證 ASTM 厚度公差 (OFP00180)-{.不符.} | 訂單:2509EFE022/003 CPL <生產備註> 事項如下 . 指定使用CSC或中龍或者日本用料，切勿用其它料源。會訴賠... (RMK00241) . 除HGI/ HGL 訂單邊緣不噴油. 其餘皆側緣噴油 (RMK00285) | 訂單:2509EFE022/003 CR1 <生產備註> 事項如下 . 指定使用CSC或中龍或者日本用料，切勿用其它料源。會訴賠... (RMK00241) . 完軋寬度超出管制值上限≦2mm時,冷軋繼續生產並填寫品質異常通報單給鍍鋅線,以便調整張力與板溫 (RMK00278) . 此經銷商保證平均厚度在1/2厚度公差內，厚度量測NG時，如單位長度符合範圍，請放行 (RMK00402) | 訂單:2509EFE022/003 CR2 <生產備註> 事項如下 . 指定使用CSC或中龍或者日本用料，切勿用其它料源。會訴賠... (RMK00241) . 完軋寬度超出管制值上限≦2mm時,冷軋繼續生產並填寫品質異常通報單給鍍鋅線,以便調整張力與板溫 (RMK00278) . 此經銷商保證平均厚度在1/2厚度公差內，厚度量測NG時，如單位長度符合範圍，請放行 (RMK00402) | 訂單:2509EFE022/003 CG1 <生產備註> 事項如下 . 捲門用 注意鍍層控制STD 至 STD+30間 (RMK00102) . 因成形性需求故鍍層量有上限管制，排程變換前後一顆分切請U3暫留，待產線確認鍍層量後再行處置。 (RMK00102) . ★ SKP+T/L 的 EL％總和 CQ ＞0.8％,材質SAE1012＞0.6 ％ --->一定要達到不然會訴賠★ (RMK00241) . 指定使用CSC或中龍或者日本用料，切勿用其它料源。會訴賠... (RMK00241) . 因為SKP+T/L 的 EL％總和 CQ ＞0.8％,材質SAE1012＞0.6 ％以上時，烤漆品檢測試Fluting 會NG降級 (RMK00241) . 若SKP+T/L 的 EL％總和 CQ ＞0.8％,材質SAE1012＞0.6 ％ 未能符合，反應給下製程與TED工程師 (RMK00241) . 此經銷商保證平均厚度在1/2厚度公差內，厚度量測NG時，如單位長度符合範圍，請放行 (RMK00402) | 訂單:2509EFE022/003 CG2 <生產備註> 事項如下 . 捲門用 注意鍍層控制STD 至 STD+30間 (RMK00102) . 因成形性需求故鍍層量有上限管制，排程變換前後一顆分切請U3暫留，待產線確認鍍層量後再行處置。 (RMK00102) . ★ SKP+T/L 的 EL％總和 CQ ＞0.8％,材質SAE1012＞0.6 ％ --->一定要達到不然會訴賠★ (RMK00241) . 指定使用CSC或中龍或者日本用料，切勿用其它料源。會訴賠... (RMK00241) . 因為SKP+T/L 的 EL％總和 CQ ＞0.8％,材質SAE1012＞0.6 ％以上時，烤漆品檢測試Fluting 會NG降級 (RMK00241) . 若SKP+T/L 的 EL％總和 CQ ＞0.8％,材質SAE1012＞0.6 ％ 未能符合，反應給下製程與TED工程師 (RMK00241) . 此經銷商保證平均厚度在1/2厚度公差內，厚度量測NG時，如單位長度符合範圍，請放行 (RMK00402) | 訂單:2509EFE022/003 CC1 <生產備註> 事項如下 . 【MASS】BW70Z 標準MASS=60+185=245 為生產與品管依據。排程MASS為請購用不用理會 (RMK-E_CHIN) . 超低光澤產品,色差計塗佈量依據5+20U為基準. (RMK00102) . 請出口人員貼上"請勿堆疊"紅色標簽. (RMK00102) . R字頭色碼因色差對膜厚極其敏感，MASS目標102%~115%之間 (RMK00102) . R字頭色碼塗佈量須在20U以上,不然會有白色點狀(繩紋),已被客戶訴賠. (RMK00102) . 捲起單位張力請加大至 5.5 (RMK00102) . 一般CQ T/L EL％目標0.1％，視板面或狀況可做調整--->不然下製程會發生FLUTING會訴賠 (RMK00241) . ★本產品因訴賠過，一定得做 Fluting TEST，線上EL％有調整時需再確認★ (RMK00241) . 2015年發生過訴賠。請出口使用鋼套桶前請檢查焊接處，以免捲取後產生折痕 (RMK00381) . 此經銷商保證平均厚度在1/2厚度公差內，厚度量測NG時，如單位長度符合範圍，請放行 (RMK00402) . 【捲取】注意！本單為直立式包裝。禁用STAGGER捲取送包裝！送RCL重處理例外。 (RMK00512) . 【抽氣量】白色系在CC1生產時,FINISH抽氣量請設定250,如生產中發生色差b值異常升高,請股長再加大抽氣量因應 (RMK00560) | 訂單:2509EFE022/003 CC2 <生產備註> 事項如下 . 【MASS】BW70Z 標準MASS=60+185=245 為生產與品管依據。排程MASS為請購用不用理會 (RMK-E_CHIN) . 超低光澤產品,色差計塗佈量依據5+20U為基準. (RMK00102) . 請出口人員貼上"請勿堆疊"紅色標簽. (RMK00102) . R字頭色碼因色差對膜厚極其敏感，MASS目標102%~115%之間 (RMK00102) . R字頭色碼塗佈量須在20U以上,不然會有白色點狀(繩紋),已被客戶訴賠. (RMK00102) . 一般CQ T/L EL％目標0.1％，視板面或狀況可做調整--->不然下製程會發生FLUTING會訴賠 (RMK00241) . ★本產品因訴賠過，一定得做 Fluting TEST，線上EL％有調整時需再確認★ (RMK00241) . 2015年發生過訴賠。請出口使用鋼套桶前請檢查焊接處，以免捲取後產生折痕 (RMK00381) . 此經銷商保證平均厚度在1/2厚度公差內，厚度量測NG時，如單位長度符合範圍，請放行 (RMK00402) . 【捲取】注意！本單為直立式包裝。禁用STAGGER捲取送包裝！送RCL重處理例外。 (RMK00512) . 【抽氣量】白色系在CC1生產時,FINISH抽氣量請設定250,如生產中發生色差b值異常升高,請股長再加大抽氣量因應 (RMK00560) | 訂單:2509EFE022/003 RCL <生產備註> 事項如下 . 【捲取】注意！本單為直立式包裝。禁用STAGGER捲取送包裝！送RCL重處理例外。 (RMK00512) | 訂單:2509EFE022/003 CCPK 無 <生產備註> 事項 | 訂單:2509EFE022/003 CGQC 無 <品檢備註> 事項 | 訂單:2509EFE022/003 CCQC <品檢備註> 事項如下 . 【MASS】BW70Z 標準MASS=60+185=245 為生產與品管依據。排程MASS為請購用不用理會 (RMK-E_CHIN) . ★本產品因訴賠過，一定得做 Fluting TEST，線上EL％有調整時需再確認★ (RMK00241) . 【捲取】注意！本單為直立式包裝。禁用STAGGER捲取送包裝！送RCL重處理例外。 (RMK00512) | 訂單:2509EFE022/003 TOL 無 <生產備註> 事項 | 【MASS】BW70Z 標準MASS=60+185=245 為生產與品管依據。排程MASS為請購用不用理會^^/CC1/CC2/CCQC/^^ <<.E_CHIN 2025/08/29 15:30.>> | 訂單 2509EFE022/003 修改記錄如下: 20250826 15:17:25 (06023) 退火碼: >> S1, 用途碼: >> COA010, 背面標示: >> C852, 訂單背面顏色(五碼): >> BW70Z, 背面漆膜厚: >> NOM, 背面漆塗漆型式幾塗幾烤: >> 2, 鉻酸鹽: >> Z, 訂單厚度: >> 0.47, 訂單重: >> 35, 重量容許率(下限): >> 10, 重量容許率(上限): >> 10, 訂單寬度: >> 914, 鍍製方式: >> AC, 鋼捲內徑: >> 508, 鋼捲下限重: >> 2.5, 鋼捲上限重: >> 5, 壓花條件碼: >> -, 表面花紋: >> R, 綠色識別碼: >> -, 印刷輥號: >> -, 產品代碼: >> PPGL, 皮膜碼: >> -, 單位別: >> M, 油品種類: >> Z, 塗油量: >> Z, 包裝代碼: >> E0 , 保護膜碼: >> -, 客戶試片取樣型式: >> -, 調質碼: >> S, 套筒碼: >> S , 規格: >> A792MSSGR275, 製造標準: >> ASTM, 表面處理劑種類: >> Z, 表面處理劑塗佈量: >> Z, 伸長率測試: >> N, 硬度測試碼: >> N, 抗拉強度測試: >> N, 降伏強度測試: >> N, 厚度變異: >> 0, 訂單正面顏色(五碼): >> RWF40, 正面漆膜厚: >> 25, 正面漆塗漆型式幾塗幾烤: >> 2, 修邊碼: >> Y, 重量碼: >> AW, 鋼捲捲向: >> O, 鍍層碼: >> AZM150, | F:保證1/2 ASTM 厚度公差
PPGL | 2509EFE022/004 | 1. 因鋼套桶因縫接處容易對鋼捲產生轉印，所以請確認客戶是否知悉轉印風險 (OFP00256)-{.不符.} | 1. 烤漆產品"門板"類...指定使用CSC或DS用料，切勿用其它料源 (OFP00129)-{.不符.} 2. 製造標準為MS、ASTM或銷新加坡之訂單，若無技術指定優先用料，請優先使用國內料，勿使用ANFEN (OFP00406)-{.不符.} | 1. 因鋼套桶因縫接處容易對鋼捲產生轉印，所以請確認客戶是否知悉轉印風險 (OFP00256)-{.不符.} 2. 備註：XXXXX 標準MASS=XXX 為生產與品管依據。排程MASS為請購用不用理會 (OFP00293)-{.不符.} 3. 製造標準為MS、ASTM或銷新加坡之訂單，若無技術指定優先用料，請優先使用國內料，勿使用ANFEN (OFP00406)-{.不符.} 4. 【提醒】！本單為直立式包裝，嚴禁鍍鋅或烤漆後以STAGGER捲取 (OFP00451)-{.不符.} 5. 此經銷商有簽訂1/2厚度公差保證(無厚度變異),請調整冷軋與鍍鋅厚度公差管制範圍. 保證 ASTM 厚度公差 (OFP00180)-{.不符.} | 訂單:2509EFE022/004 CPL <生產備註> 事項如下 . 指定使用CSC或中龍或者日本用料，切勿用其它料源。會訴賠... (RMK00241) . 除HGI/ HGL 訂單邊緣不噴油. 其餘皆側緣噴油 (RMK00285) | 訂單:2509EFE022/004 CR1 <生產備註> 事項如下 . 指定使用CSC或中龍或者日本用料，切勿用其它料源。會訴賠... (RMK00241) . 完軋寬度超出管制值上限≦2mm時,冷軋繼續生產並填寫品質異常通報單給鍍鋅線,以便調整張力與板溫 (RMK00278) . 此經銷商保證平均厚度在1/2厚度公差內，厚度量測NG時，如單位長度符合範圍，請放行 (RMK00402) | 訂單:2509EFE022/004 CR2 <生產備註> 事項如下 . 指定使用CSC或中龍或者日本用料，切勿用其它料源。會訴賠... (RMK00241) . 完軋寬度超出管制值上限≦2mm時,冷軋繼續生產並填寫品質異常通報單給鍍鋅線,以便調整張力與板溫 (RMK00278) . 此經銷商保證平均厚度在1/2厚度公差內，厚度量測NG時，如單位長度符合範圍，請放行 (RMK00402) | 訂單:2509EFE022/004 CG1 <生產備註> 事項如下 . 捲門用 注意鍍層控制STD 至 STD+30間 (RMK00102) . 因成形性需求故鍍層量有上限管制，排程變換前後一顆分切請U3暫留，待產線確認鍍層量後再行處置。 (RMK00102) . ★ SKP+T/L 的 EL％總和 CQ ＞0.8％,材質SAE1012＞0.6 ％ --->一定要達到不然會訴賠★ (RMK00241) . 指定使用CSC或中龍或者日本用料，切勿用其它料源。會訴賠... (RMK00241) . 因為SKP+T/L 的 EL％總和 CQ ＞0.8％,材質SAE1012＞0.6 ％以上時，烤漆品檢測試Fluting 會NG降級 (RMK00241) . 若SKP+T/L 的 EL％總和 CQ ＞0.8％,材質SAE1012＞0.6 ％ 未能符合，反應給下製程與TED工程師 (RMK00241) . 此經銷商保證平均厚度在1/2厚度公差內，厚度量測NG時，如單位長度符合範圍，請放行 (RMK00402) | 訂單:2509EFE022/004 CG2 <生產備註> 事項如下 . 捲門用 注意鍍層控制STD 至 STD+30間 (RMK00102) . 因成形性需求故鍍層量有上限管制，排程變換前後一顆分切請U3暫留，待產線確認鍍層量後再行處置。 (RMK00102) . ★ SKP+T/L 的 EL％總和 CQ ＞0.8％,材質SAE1012＞0.6 ％ --->一定要達到不然會訴賠★ (RMK00241) . 指定使用CSC或中龍或者日本用料，切勿用其它料源。會訴賠... (RMK00241) . 因為SKP+T/L 的 EL％總和 CQ ＞0.8％,材質SAE1012＞0.6 ％以上時，烤漆品檢測試Fluting 會NG降級 (RMK00241) . 若SKP+T/L 的 EL％總和 CQ ＞0.8％,材質SAE1012＞0.6 ％ 未能符合，反應給下製程與TED工程師 (RMK00241) . 此經銷商保證平均厚度在1/2厚度公差內，厚度量測NG時，如單位長度符合範圍，請放行 (RMK00402) | 訂單:2509EFE022/004 CC1 <生產備註> 事項如下 . 【MASS】BW70Z 標準MASS=60+185=245 為生產與品管依據。排程MASS為請購用不用理會 (RMK-E_CHIN) . 超低光澤產品,色差計塗佈量依據5+20U為基準. (RMK00102) . 請出口人員貼上"請勿堆疊"紅色標簽. (RMK00102) . R字頭色碼因色差對膜厚極其敏感，MASS目標102%~115%之間 (RMK00102) . R字頭色碼塗佈量須在20U以上,不然會有白色點狀(繩紋),已被客戶訴賠. (RMK00102) . 捲起單位張力請加大至 5.5 (RMK00102) . 一般CQ T/L EL％目標0.1％，視板面或狀況可做調整--->不然下製程會發生FLUTING會訴賠 (RMK00241) . ★本產品因訴賠過，一定得做 Fluting TEST，線上EL％有調整時需再確認★ (RMK00241) . 2015年發生過訴賠。請出口使用鋼套桶前請檢查焊接處，以免捲取後產生折痕 (RMK00381) . 此經銷商保證平均厚度在1/2厚度公差內，厚度量測NG時，如單位長度符合範圍，請放行 (RMK00402) . 【捲取】注意！本單為直立式包裝。禁用STAGGER捲取送包裝！送RCL重處理例外。 (RMK00512) | 訂單:2509EFE022/004 CC2 <生產備註> 事項如下 . 【MASS】BW70Z 標準MASS=60+185=245 為生產與品管依據。排程MASS為請購用不用理會 (RMK-E_CHIN) . 超低光澤產品,色差計塗佈量依據5+20U為基準. (RMK00102) . 請出口人員貼上"請勿堆疊"紅色標簽. (RMK00102) . R字頭色碼因色差對膜厚極其敏感，MASS目標102%~115%之間 (RMK00102) . R字頭色碼塗佈量須在20U以上,不然會有白色點狀(繩紋),已被客戶訴賠. (RMK00102) . 一般CQ T/L EL％目標0.1％，視板面或狀況可做調整--->不然下製程會發生FLUTING會訴賠 (RMK00241) . ★本產品因訴賠過，一定得做 Fluting TEST，線上EL％有調整時需再確認★ (RMK00241) . 2015年發生過訴賠。請出口使用鋼套桶前請檢查焊接處，以免捲取後產生折痕 (RMK00381) . 此經銷商保證平均厚度在1/2厚度公差內，厚度量測NG時，如單位長度符合範圍，請放行 (RMK00402) . 【捲取】注意！本單為直立式包裝。禁用STAGGER捲取送包裝！送RCL重處理例外。 (RMK00512) | 訂單:2509EFE022/004 RCL <生產備註> 事項如下 . 【捲取】注意！本單為直立式包裝。禁用STAGGER捲取送包裝！送RCL重處理例外。 (RMK00512) | 訂單:2509EFE022/004 CCPK 無 <生產備註> 事項 | 訂單:2509EFE022/004 CGQC 無 <品檢備註> 事項 | 訂單:2509EFE022/004 CCQC <品檢備註> 事項如下 . 【MASS】BW70Z 標準MASS=60+185=245 為生產與品管依據。排程MASS為請購用不用理會 (RMK-E_CHIN) . ★本產品因訴賠過，一定得做 Fluting TEST，線上EL％有調整時需再確認★ (RMK00241) . 【捲取】注意！本單為直立式包裝。禁用STAGGER捲取送包裝！送RCL重處理例外。 (RMK00512) | 訂單:2509EFE022/004 TOL 無 <生產備註> 事項 | 【MASS】BW70Z 標準MASS=60+185=245 為生產與品管依據。排程MASS為請購用不用理會^^/CC1/CC2/CCQC/^^ <<.E_CHIN 2025/08/29 15:35.>> | 訂單 2509EFE022/004 修改記錄如下: 20250826 15:17:27 (06023) 退火碼: >> S1, 用途碼: >> COA010, 背面標示: >> C852, 訂單背面顏色(五碼): >> BW70Z, 背面漆膜厚: >> NOM, 背面漆塗漆型式幾塗幾烤: >> 2, 鉻酸鹽: >> Z, 訂單厚度: >> 0.47, 訂單重: >> 35, 重量容許率(下限): >> 10, 重量容許率(上限): >> 10, 訂單寬度: >> 914, 鍍製方式: >> AC, 鋼捲內徑: >> 508, 鋼捲下限重: >> 2.5, 鋼捲上限重: >> 5, 壓花條件碼: >> -, 表面花紋: >> R, 綠色識別碼: >> -, 印刷輥號: >> -, 產品代碼: >> PPGL, 皮膜碼: >> -, 單位別: >> M, 油品種類: >> Z, 塗油量: >> Z, 包裝代碼: >> E0 , 保護膜碼: >> -, 客戶試片取樣型式: >> -, 調質碼: >> S, 套筒碼: >> S , 規格: >> A792MSSGR275, 製造標準: >> ASTM, 表面處理劑種類: >> Z, 表面處理劑塗佈量: >> Z, 伸長率測試: >> N, 硬度測試碼: >> N, 抗拉強度測試: >> N, 降伏強度測試: >> N, 厚度變異: >> 0, 訂單正面顏色(五碼): >> RGF76, 正面漆膜厚: >> 25, 正面漆塗漆型式幾塗幾烤: >> 2, 修邊碼: >> Y, 重量碼: >> AW, 鋼捲捲向: >> O, 鍍層碼: >> AZM150, | F:保證1/2 ASTM 厚度公差
PPGL | 2509EFE022/005 | 1. 因鋼套桶因縫接處容易對鋼捲產生轉印，所以請確認客戶是否知悉轉印風險 (OFP00256)-{.不符.} | 1. 烤漆產品"門板"類...指定使用CSC或DS用料，切勿用其它料源 (OFP00129)-{.不符.} 2. 製造標準為MS、ASTM或銷新加坡之訂單，若無技術指定優先用料，請優先使用國內料，勿使用ANFEN (OFP00406)-{.不符.} | 1. 因鋼套桶因縫接處容易對鋼捲產生轉印，所以請確認客戶是否知悉轉印風險 (OFP00256)-{.不符.} 2. 備註：XXXXX 標準MASS=XXX 為生產與品管依據。排程MASS為請購用不用理會 (OFP00293)-{.不符.} 3. 製造標準為MS、ASTM或銷新加坡之訂單，若無技術指定優先用料，請優先使用國內料，勿使用ANFEN (OFP00406)-{.不符.} 4. 【提醒】！本單為直立式包裝，嚴禁鍍鋅或烤漆後以STAGGER捲取 (OFP00451)-{.不符.} 5. 此經銷商有簽訂1/2厚度公差保證(無厚度變異),請調整冷軋與鍍鋅厚度公差管制範圍. 保證 ASTM 厚度公差 (OFP00180)-{.不符.} | 訂單:2509EFE022/005 CPL <生產備註> 事項如下 . 指定使用CSC或中龍或者日本用料，切勿用其它料源。會訴賠... (RMK00241) . 除HGI/ HGL 訂單邊緣不噴油. 其餘皆側緣噴油 (RMK00285) | 訂單:2509EFE022/005 CR1 <生產備註> 事項如下 . 指定使用CSC或中龍或者日本用料，切勿用其它料源。會訴賠... (RMK00241) . 完軋寬度超出管制值上限≦2mm時,冷軋繼續生產並填寫品質異常通報單給鍍鋅線,以便調整張力與板溫 (RMK00278) . 此經銷商保證平均厚度在1/2厚度公差內，厚度量測NG時，如單位長度符合範圍，請放行 (RMK00402) | 訂單:2509EFE022/005 CR2 <生產備註> 事項如下 . 指定使用CSC或中龍或者日本用料，切勿用其它料源。會訴賠... (RMK00241) . 完軋寬度超出管制值上限≦2mm時,冷軋繼續生產並填寫品質異常通報單給鍍鋅線,以便調整張力與板溫 (RMK00278) . 此經銷商保證平均厚度在1/2厚度公差內，厚度量測NG時，如單位長度符合範圍，請放行 (RMK00402) | 訂單:2509EFE022/005 CG1 <生產備註> 事項如下 . 捲門用 注意鍍層控制STD 至 STD+30間 (RMK00102) . 因成形性需求故鍍層量有上限管制，排程變換前後一顆分切請U3暫留，待產線確認鍍層量後再行處置。 (RMK00102) . ★ SKP+T/L 的 EL％總和 CQ ＞0.8％,材質SAE1012＞0.6 ％ --->一定要達到不然會訴賠★ (RMK00241) . 指定使用CSC或中龍或者日本用料，切勿用其它料源。會訴賠... (RMK00241) . 因為SKP+T/L 的 EL％總和 CQ ＞0.8％,材質SAE1012＞0.6 ％以上時，烤漆品檢測試Fluting 會NG降級 (RMK00241) . 若SKP+T/L 的 EL％總和 CQ ＞0.8％,材質SAE1012＞0.6 ％ 未能符合，反應給下製程與TED工程師 (RMK00241) . 此經銷商保證平均厚度在1/2厚度公差內，厚度量測NG時，如單位長度符合範圍，請放行 (RMK00402) | 訂單:2509EFE022/005 CG2 <生產備註> 事項如下 . 捲門用 注意鍍層控制STD 至 STD+30間 (RMK00102) . 因成形性需求故鍍層量有上限管制，排程變換前後一顆分切請U3暫留，待產線確認鍍層量後再行處置。 (RMK00102) . ★ SKP+T/L 的 EL％總和 CQ ＞0.8％,材質SAE1012＞0.6 ％ --->一定要達到不然會訴賠★ (RMK00241) . 指定使用CSC或中龍或者日本用料，切勿用其它料源。會訴賠... (RMK00241) . 因為SKP+T/L 的 EL％總和 CQ ＞0.8％,材質SAE1012＞0.6 ％以上時，烤漆品檢測試Fluting 會NG降級 (RMK00241) . 若SKP+T/L 的 EL％總和 CQ ＞0.8％,材質SAE1012＞0.6 ％ 未能符合，反應給下製程與TED工程師 (RMK00241) . 此經銷商保證平均厚度在1/2厚度公差內，厚度量測NG時，如單位長度符合範圍，請放行 (RMK00402) | 訂單:2509EFE022/005 CC1 <生產備註> 事項如下 . 【MASS】BW70Z 標準MASS=60+185=245 為生產與品管依據。排程MASS為請購用不用理會 (RMK-E_CHIN) . 超低光澤產品,色差計塗佈量依據5+20U為基準. (RMK00102) . 請出口人員貼上"請勿堆疊"紅色標簽. (RMK00102) . R字頭色碼因色差對膜厚極其敏感，MASS目標102%~115%之間 (RMK00102) . R字頭色碼塗佈量須在20U以上,不然會有白色點狀(繩紋),已被客戶訴賠. (RMK00102) . 捲起單位張力請加大至 5.5 (RMK00102) . 一般CQ T/L EL％目標0.1％，視板面或狀況可做調整--->不然下製程會發生FLUTING會訴賠 (RMK00241) . ★本產品因訴賠過，一定得做 Fluting TEST，線上EL％有調整時需再確認★ (RMK00241) . 2015年發生過訴賠。請出口使用鋼套桶前請檢查焊接處，以免捲取後產生折痕 (RMK00381) . 此經銷商保證平均厚度在1/2厚度公差內，厚度量測NG時，如單位長度符合範圍，請放行 (RMK00402) . 【捲取】注意！本單為直立式包裝。禁用STAGGER捲取送包裝！送RCL重處理例外。 (RMK00512) | 訂單:2509EFE022/005 CC2 <生產備註> 事項如下 . 【MASS】BW70Z 標準MASS=60+185=245 為生產與品管依據。排程MASS為請購用不用理會 (RMK-E_CHIN) . 超低光澤產品,色差計塗佈量依據5+20U為基準. (RMK00102) . 請出口人員貼上"請勿堆疊"紅色標簽. (RMK00102) . R字頭色碼因色差對膜厚極其敏感，MASS目標102%~115%之間 (RMK00102) . R字頭色碼塗佈量須在20U以上,不然會有白色點狀(繩紋),已被客戶訴賠. (RMK00102) . 一般CQ T/L EL％目標0.1％，視板面或狀況可做調整--->不然下製程會發生FLUTING會訴賠 (RMK00241) . ★本產品因訴賠過，一定得做 Fluting TEST，線上EL％有調整時需再確認★ (RMK00241) . 2015年發生過訴賠。請出口使用鋼套桶前請檢查焊接處，以免捲取後產生折痕 (RMK00381) . 此經銷商保證平均厚度在1/2厚度公差內，厚度量測NG時，如單位長度符合範圍，請放行 (RMK00402) . 【捲取】注意！本單為直立式包裝。禁用STAGGER捲取送包裝！送RCL重處理例外。 (RMK00512) | 訂單:2509EFE022/005 RCL <生產備註> 事項如下 . 【捲取】注意！本單為直立式包裝。禁用STAGGER捲取送包裝！送RCL重處理例外。 (RMK00512) | 訂單:2509EFE022/005 CCPK 無 <生產備註> 事項 | 訂單:2509EFE022/005 CGQC 無 <品檢備註> 事項 | 訂單:2509EFE022/005 CCQC <品檢備註> 事項如下 . 【MASS】BW70Z 標準MASS=60+185=245 為生產與品管依據。排程MASS為請購用不用理會 (RMK-E_CHIN) . ★本產品因訴賠過，一定得做 Fluting TEST，線上EL％有調整時需再確認★ (RMK00241) . 【捲取】注意！本單為直立式包裝。禁用STAGGER捲取送包裝！送RCL重處理例外。 (RMK00512) | 訂單:2509EFE022/005 TOL 無 <生產備註> 事項 | 【MASS】BW70Z 標準MASS=60+185=245 為生產與品管依據。排程MASS為請購用不用理會^^/CC1/CC2/CCQC/^^ <<.E_CHIN 2025/08/29 15:36.>> | 訂單 2509EFE022/005 修改記錄如下: 20250826 15:17:30 (06023) 退火碼: >> S1, 用途碼: >> COA010, 背面標示: >> C852, 訂單背面顏色(五碼): >> BW70Z, 背面漆膜厚: >> NOM, 背面漆塗漆型式幾塗幾烤: >> 2, 鉻酸鹽: >> Z, 訂單厚度: >> 0.47, 訂單重: >> 35, 重量容許率(下限): >> 10, 重量容許率(上限): >> 10, 訂單寬度: >> 914, 鍍製方式: >> AC, 鋼捲內徑: >> 508, 鋼捲下限重: >> 2.5, 鋼捲上限重: >> 5, 壓花條件碼: >> -, 表面花紋: >> R, 綠色識別碼: >> -, 印刷輥號: >> -, 產品代碼: >> PPGL, 皮膜碼: >> -, 單位別: >> M, 油品種類: >> Z, 塗油量: >> Z, 包裝代碼: >> E0 , 保護膜碼: >> -, 客戶試片取樣型式: >> -, 調質碼: >> S, 套筒碼: >> S , 規格: >> A792MSSGR275, 製造標準: >> ASTM, 表面處理劑種類: >> Z, 表面處理劑塗佈量: >> Z, 伸長率測試: >> N, 硬度測試碼: >> N, 抗拉強度測試: >> N, 降伏強度測試: >> N, 厚度變異: >> 0, 訂單正面顏色(五碼): >> RCF66, 正面漆膜厚: >> 25, 正面漆塗漆型式幾塗幾烤: >> 2, 修邊碼: >> Y, 重量碼: >> AW, 鋼捲捲向: >> O, 鍍層碼: >> AZM150, | F:保證1/2 ASTM 厚度公差
PPGL | 2509EFE022/006 | 1. 因鋼套桶因縫接處容易對鋼捲產生轉印，所以請確認客戶是否知悉轉印風險 (OFP00256)-{.不符.} | 1. 烤漆產品"門板"類...指定使用CSC或DS用料，切勿用其它料源 (OFP00129)-{.不符.} 2. 製造標準為MS、ASTM或銷新加坡之訂單，若無技術指定優先用料，請優先使用國內料，勿使用ANFEN (OFP00406)-{.不符.} | 1. 因鋼套桶因縫接處容易對鋼捲產生轉印，所以請確認客戶是否知悉轉印風險 (OFP00256)-{.不符.} 2. 備註：XXXXX 標準MASS=XXX 為生產與品管依據。排程MASS為請購用不用理會 (OFP00293)-{.不符.} 3. 製造標準為MS、ASTM或銷新加坡之訂單，若無技術指定優先用料，請優先使用國內料，勿使用ANFEN (OFP00406)-{.不符.} 4. 【提醒】！本單為直立式包裝，嚴禁鍍鋅或烤漆後以STAGGER捲取 (OFP00451)-{.不符.} 5. 此經銷商有簽訂1/2厚度公差保證(無厚度變異),請調整冷軋與鍍鋅厚度公差管制範圍. 保證 ASTM 厚度公差 (OFP00180)-{.不符.} | 訂單:2509EFE022/006 CPL <生產備註> 事項如下 . 指定使用CSC或中龍或者日本用料，切勿用其它料源。會訴賠... (RMK00241) . 除HGI/ HGL 訂單邊緣不噴油. 其餘皆側緣噴油 (RMK00285) | 訂單:2509EFE022/006 CR1 <生產備註> 事項如下 . 指定使用CSC或中龍或者日本用料，切勿用其它料源。會訴賠... (RMK00241) . 完軋寬度超出管制值上限≦2mm時,冷軋繼續生產並填寫品質異常通報單給鍍鋅線,以便調整張力與板溫 (RMK00278) . 此經銷商保證平均厚度在1/2厚度公差內，厚度量測NG時，如單位長度符合範圍，請放行 (RMK00402) | 訂單:2509EFE022/006 CR2 <生產備註> 事項如下 . 指定使用CSC或中龍或者日本用料，切勿用其它料源。會訴賠... (RMK00241) . 完軋寬度超出管制值上限≦2mm時,冷軋繼續生產並填寫品質異常通報單給鍍鋅線,以便調整張力與板溫 (RMK00278) . 此經銷商保證平均厚度在1/2厚度公差內，厚度量測NG時，如單位長度符合範圍，請放行 (RMK00402) | 訂單:2509EFE022/006 CG1 <生產備註> 事項如下 . 捲門用 注意鍍層控制STD 至 STD+30間 (RMK00102) . 因成形性需求故鍍層量有上限管制，排程變換前後一顆分切請U3暫留，待產線確認鍍層量後再行處置。 (RMK00102) . ★ SKP+T/L 的 EL％總和 CQ ＞0.8％,材質SAE1012＞0.6 ％ --->一定要達到不然會訴賠★ (RMK00241) . 指定使用CSC或中龍或者日本用料，切勿用其它料源。會訴賠... (RMK00241) . 因為SKP+T/L 的 EL％總和 CQ ＞0.8％,材質SAE1012＞0.6 ％以上時，烤漆品檢測試Fluting 會NG降級 (RMK00241) . 若SKP+T/L 的 EL％總和 CQ ＞0.8％,材質SAE1012＞0.6 ％ 未能符合，反應給下製程與TED工程師 (RMK00241) . 此經銷商保證平均厚度在1/2厚度公差內，厚度量測NG時，如單位長度符合範圍，請放行 (RMK00402) | 訂單:2509EFE022/006 CG2 <生產備註> 事項如下 . 捲門用 注意鍍層控制STD 至 STD+30間 (RMK00102) . 因成形性需求故鍍層量有上限管制，排程變換前後一顆分切請U3暫留，待產線確認鍍層量後再行處置。 (RMK00102) . ★ SKP+T/L 的 EL％總和 CQ ＞0.8％,材質SAE1012＞0.6 ％ --->一定要達到不然會訴賠★ (RMK00241) . 指定使用CSC或中龍或者日本用料，切勿用其它料源。會訴賠... (RMK00241) . 因為SKP+T/L 的 EL％總和 CQ ＞0.8％,材質SAE1012＞0.6 ％以上時，烤漆品檢測試Fluting 會NG降級 (RMK00241) . 若SKP+T/L 的 EL％總和 CQ ＞0.8％,材質SAE1012＞0.6 ％ 未能符合，反應給下製程與TED工程師 (RMK00241) . 此經銷商保證平均厚度在1/2厚度公差內，厚度量測NG時，如單位長度符合範圍，請放行 (RMK00402) | 訂單:2509EFE022/006 CC1 <生產備註> 事項如下 . 【MASS】BW70Z 標準MASS=60+185=245 為生產與品管依據。排程MASS為請購用不用理會 (RMK-E_CHIN) . 超低光澤產品,色差計塗佈量依據5+20U為基準. (RMK00102) . 請出口人員貼上"請勿堆疊"紅色標簽. (RMK00102) . R字頭色碼因色差對膜厚極其敏感，MASS目標102%~115%之間 (RMK00102) . R字頭色碼塗佈量須在20U以上,不然會有白色點狀(繩紋),已被客戶訴賠. (RMK00102) . 捲起單位張力請加大至 5.5 (RMK00102) . 一般CQ T/L EL％目標0.1％，視板面或狀況可做調整--->不然下製程會發生FLUTING會訴賠 (RMK00241) . ★本產品因訴賠過，一定得做 Fluting TEST，線上EL％有調整時需再確認★ (RMK00241) . 2015年發生過訴賠。請出口使用鋼套桶前請檢查焊接處，以免捲取後產生折痕 (RMK00381) . 此經銷商保證平均厚度在1/2厚度公差內，厚度量測NG時，如單位長度符合範圍，請放行 (RMK00402) . 【捲取】注意！本單為直立式包裝。禁用STAGGER捲取送包裝！送RCL重處理例外。 (RMK00512) | 訂單:2509EFE022/006 CC2 <生產備註> 事項如下 . 【MASS】BW70Z 標準MASS=60+185=245 為生產與品管依據。排程MASS為請購用不用理會 (RMK-E_CHIN) . 超低光澤產品,色差計塗佈量依據5+20U為基準. (RMK00102) . 請出口人員貼上"請勿堆疊"紅色標簽. (RMK00102) . R字頭色碼因色差對膜厚極其敏感，MASS目標102%~115%之間 (RMK00102) . R字頭色碼塗佈量須在20U以上,不然會有白色點狀(繩紋),已被客戶訴賠. (RMK00102) . 一般CQ T/L EL％目標0.1％，視板面或狀況可做調整--->不然下製程會發生FLUTING會訴賠 (RMK00241) . ★本產品因訴賠過，一定得做 Fluting TEST，線上EL％有調整時需再確認★ (RMK00241) . 2015年發生過訴賠。請出口使用鋼套桶前請檢查焊接處，以免捲取後產生折痕 (RMK00381) . 此經銷商保證平均厚度在1/2厚度公差內，厚度量測NG時，如單位長度符合範圍，請放行 (RMK00402) . 【捲取】注意！本單為直立式包裝。禁用STAGGER捲取送包裝！送RCL重處理例外。 (RMK00512) | 訂單:2509EFE022/006 RCL <生產備註> 事項如下 . 【捲取】注意！本單為直立式包裝。禁用STAGGER捲取送包裝！送RCL重處理例外。 (RMK00512) | 訂單:2509EFE022/006 CCPK 無 <生產備註> 事項 | 訂單:2509EFE022/006 CGQC 無 <品檢備註> 事項 | 訂單:2509EFE022/006 CCQC <品檢備註> 事項如下 . 【MASS】BW70Z 標準MASS=60+185=245 為生產與品管依據。排程MASS為請購用不用理會 (RMK-E_CHIN) . ★本產品因訴賠過，一定得做 Fluting TEST，線上EL％有調整時需再確認★ (RMK00241) . 【捲取】注意！本單為直立式包裝。禁用STAGGER捲取送包裝！送RCL重處理例外。 (RMK00512) | 訂單:2509EFE022/006 TOL 無 <生產備註> 事項 | 【MASS】BW70Z 標準MASS=60+185=245 為生產與品管依據。排程MASS為請購用不用理會^^/CC1/CC2/CCQC/^^ <<.E_CHIN 2025/08/29 15:37.>> | 訂單 2509EFE022/006 修改記錄如下: 20250826 15:17:32 (06023) 退火碼: >> S1, 用途碼: >> COA010, 背面標示: >> C852, 訂單背面顏色(五碼): >> BW70Z, 背面漆膜厚: >> NOM, 背面漆塗漆型式幾塗幾烤: >> 2, 鉻酸鹽: >> Z, 訂單厚度: >> 0.47, 訂單重: >> 35, 重量容許率(下限): >> 10, 重量容許率(上限): >> 10, 訂單寬度: >> 914, 鍍製方式: >> AC, 鋼捲內徑: >> 508, 鋼捲下限重: >> 2.5, 鋼捲上限重: >> 5, 壓花條件碼: >> -, 表面花紋: >> R, 綠色識別碼: >> -, 印刷輥號: >> -, 產品代碼: >> PPGL, 皮膜碼: >> -, 單位別: >> M, 油品種類: >> Z, 塗油量: >> Z, 包裝代碼: >> E0 , 保護膜碼: >> -, 客戶試片取樣型式: >> -, 調質碼: >> S, 套筒碼: >> S , 規格: >> A792MSSGR275, 製造標準: >> ASTM, 表面處理劑種類: >> Z, 表面處理劑塗佈量: >> Z, 伸長率測試: >> N, 硬度測試碼: >> N, 抗拉強度測試: >> N, 降伏強度測試: >> N, 厚度變異: >> 0, 訂單正面顏色(五碼): >> RLF68, 正面漆膜厚: >> 25, 正面漆塗漆型式幾塗幾烤: >> 2, 修邊碼: >> Y, 重量碼: >> AW, 鋼捲捲向: >> O, 鍍層碼: >> AZM150, | F:保證1/2 ASTM 厚度公差
PPGL | 2509EFE023/001 | 1. 因鋼套桶因縫接處容易對鋼捲產生轉印，所以請確認客戶是否知悉轉印風險 (OFP00256)-{.不符.} | 1. 烤漆產品"門板"類...指定使用CSC或DS用料，切勿用其它料源 (OFP00129)-{.不符.} 2. 製造標準為MS、ASTM或銷新加坡之訂單，若無技術指定優先用料，請優先使用國內料，勿使用ANFEN (OFP00406)-{.不符.} | 1. 因鋼套桶因縫接處容易對鋼捲產生轉印，所以請確認客戶是否知悉轉印風險 (OFP00256)-{.不符.} 2. 備註：XXXXX 標準MASS=XXX 為生產與品管依據。排程MASS為請購用不用理會 (OFP00293)-{.不符.} 3. 製造標準為MS、ASTM或銷新加坡之訂單，若無技術指定優先用料，請優先使用國內料，勿使用ANFEN (OFP00406)-{.不符.} 4. 【提醒】！本單為直立式包裝，嚴禁鍍鋅或烤漆後以STAGGER捲取 (OFP00451)-{.不符.} 5. 此經銷商有簽訂1/2厚度公差保證(無厚度變異),請調整冷軋與鍍鋅厚度公差管制範圍. 保證 ASTM 厚度公差 (OFP00180)-{.不符.} | 訂單:2509EFE023/001 CPL <生產備註> 事項如下 . 指定使用CSC或中龍或者日本用料，切勿用其它料源。會訴賠... (RMK00241) . 除HGI/ HGL 訂單邊緣不噴油. 其餘皆側緣噴油 (RMK00285) | 訂單:2509EFE023/001 CR1 <生產備註> 事項如下 . 指定使用CSC或中龍或者日本用料，切勿用其它料源。會訴賠... (RMK00241) . 完軋寬度超出管制值上限≦2mm時,冷軋繼續生產並填寫品質異常通報單給鍍鋅線,以便調整張力與板溫 (RMK00278) . 此經銷商保證平均厚度在1/2厚度公差內，厚度量測NG時，如單位長度符合範圍，請放行 (RMK00402) | 訂單:2509EFE023/001 CR2 <生產備註> 事項如下 . 指定使用CSC或中龍或者日本用料，切勿用其它料源。會訴賠... (RMK00241) . 完軋寬度超出管制值上限≦2mm時,冷軋繼續生產並填寫品質異常通報單給鍍鋅線,以便調整張力與板溫 (RMK00278) . 此經銷商保證平均厚度在1/2厚度公差內，厚度量測NG時，如單位長度符合範圍，請放行 (RMK00402) | 訂單:2509EFE023/001 CG1 <生產備註> 事項如下 . 捲門用 注意鍍層控制STD 至 STD+30間 (RMK00102) . 因成形性需求故鍍層量有上限管制，排程變換前後一顆分切請U3暫留，待產線確認鍍層量後再行處置。 (RMK00102) . ★ SKP+T/L 的 EL％總和 CQ ＞0.8％,材質SAE1012＞0.6 ％ --->一定要達到不然會訴賠★ (RMK00241) . 指定使用CSC或中龍或者日本用料，切勿用其它料源。會訴賠... (RMK00241) . 因為SKP+T/L 的 EL％總和 CQ ＞0.8％,材質SAE1012＞0.6 ％以上時，烤漆品檢測試Fluting 會NG降級 (RMK00241) . 若SKP+T/L 的 EL％總和 CQ ＞0.8％,材質SAE1012＞0.6 ％ 未能符合，反應給下製程與TED工程師 (RMK00241) . 此經銷商保證平均厚度在1/2厚度公差內，厚度量測NG時，如單位長度符合範圍，請放行 (RMK00402) | 訂單:2509EFE023/001 CG2 <生產備註> 事項如下 . 捲門用 注意鍍層控制STD 至 STD+30間 (RMK00102) . 因成形性需求故鍍層量有上限管制，排程變換前後一顆分切請U3暫留，待產線確認鍍層量後再行處置。 (RMK00102) . ★ SKP+T/L 的 EL％總和 CQ ＞0.8％,材質SAE1012＞0.6 ％ --->一定要達到不然會訴賠★ (RMK00241) . 指定使用CSC或中龍或者日本用料，切勿用其它料源。會訴賠... (RMK00241) . 因為SKP+T/L 的 EL％總和 CQ ＞0.8％,材質SAE1012＞0.6 ％以上時，烤漆品檢測試Fluting 會NG降級 (RMK00241) . 若SKP+T/L 的 EL％總和 CQ ＞0.8％,材質SAE1012＞0.6 ％ 未能符合，反應給下製程與TED工程師 (RMK00241) . 此經銷商保證平均厚度在1/2厚度公差內，厚度量測NG時，如單位長度符合範圍，請放行 (RMK00402) | 訂單:2509EFE023/001 CC1 <生產備註> 事項如下 . 【MASS】BW70Z 標準MASS=60+185=245 為生產與品管依據。排程MASS為請購用不用理會 (RMK-E_CHIN) . 超低光澤產品,色差計塗佈量依據5+20U為基準. (RMK00102) . 請出口人員貼上"請勿堆疊"紅色標簽. (RMK00102) . R字頭色碼因色差對膜厚極其敏感，MASS目標102%~115%之間 (RMK00102) . R字頭色碼塗佈量須在20U以上,不然會有白色點狀(繩紋),已被客戶訴賠. (RMK00102) . 捲起單位張力請加大至 5.5 (RMK00102) . 一般CQ T/L EL％目標0.1％，視板面或狀況可做調整--->不然下製程會發生FLUTING會訴賠 (RMK00241) . ★本產品因訴賠過，一定得做 Fluting TEST，線上EL％有調整時需再確認★ (RMK00241) . 1.此為NEO塗料,色差計請用有"(20150105)"的標準樣檔名確認色差值,找不到檔案時請通知TED工程師，分機#321 (RMK00343) . 2.色差放行標準為ΔL、Δa、Δb≦±0.6,光澤放行標準放寬到7以下放行,目視色差不管制 (RMK00343) . 2015年發生過訴賠。請出口使用鋼套桶前請檢查焊接處，以免捲取後產生折痕 (RMK00381) . 此經銷商保證平均厚度在1/2厚度公差內，厚度量測NG時，如單位長度符合範圍，請放行 (RMK00402) . 【捲取】注意！本單為直立式包裝。禁用STAGGER捲取送包裝！送RCL重處理例外。 (RMK00512) | 訂單:2509EFE023/001 CC2 <生產備註> 事項如下 . 【MASS】BW70Z 標準MASS=60+185=245 為生產與品管依據。排程MASS為請購用不用理會 (RMK-E_CHIN) . 超低光澤產品,色差計塗佈量依據5+20U為基準. (RMK00102) . 請出口人員貼上"請勿堆疊"紅色標簽. (RMK00102) . R字頭色碼因色差對膜厚極其敏感，MASS目標102%~115%之間 (RMK00102) . R字頭色碼塗佈量須在20U以上,不然會有白色點狀(繩紋),已被客戶訴賠. (RMK00102) . 一般CQ T/L EL％目標0.1％，視板面或狀況可做調整--->不然下製程會發生FLUTING會訴賠 (RMK00241) . ★本產品因訴賠過，一定得做 Fluting TEST，線上EL％有調整時需再確認★ (RMK00241) . 1.此為NEO塗料,色差計請用有"(20150105)"的標準樣檔名確認色差值,找不到檔案時請通知TED工程師，分機#321 (RMK00343) . 2.色差放行標準為ΔL、Δa、Δb≦±0.6,光澤放行標準放寬到7以下放行,目視色差不管制 (RMK00343) . 2015年發生過訴賠。請出口使用鋼套桶前請檢查焊接處，以免捲取後產生折痕 (RMK00381) . 此經銷商保證平均厚度在1/2厚度公差內，厚度量測NG時，如單位長度符合範圍，請放行 (RMK00402) . 【捲取】注意！本單為直立式包裝。禁用STAGGER捲取送包裝！送RCL重處理例外。 (RMK00512) | 訂單:2509EFE023/001 RCL <生產備註> 事項如下 . 【捲取】注意！本單為直立式包裝。禁用STAGGER捲取送包裝！送RCL重處理例外。 (RMK00512) | 訂單:2509EFE023/001 CCPK 無 <生產備註> 事項 | 訂單:2509EFE023/001 CGQC 無 <品檢備註> 事項 | 訂單:2509EFE023/001 CCQC <品檢備註> 事項如下 . 【MASS】BW70Z 標準MASS=60+185=245 為生產與品管依據。排程MASS為請購用不用理會 (RMK-E_CHIN) . ★本產品因訴賠過，一定得做 Fluting TEST，線上EL％有調整時需再確認★ (RMK00241) . 1.此為NEO塗料,色差計請用有"(20150105)"的標準樣檔名確認色差值,找不到檔案時請通知TED工程師，分機#321 (RMK00343) . 2.色差放行標準為ΔL、Δa、Δb≦±0.6,光澤放行標準放寬到7以下放行,目視色差不管制 (RMK00343) . 【捲取】注意！本單為直立式包裝。禁用STAGGER捲取送包裝！送RCL重處理例外。 (RMK00512) | 訂單:2509EFE023/001 TOL 無 <生產備註> 事項 | 【MASS】BW70Z 標準MASS=60+185=245 為生產與品管依據。排程MASS為請購用不用理會^^/CC1/CC2/CCQC/^^ <<.E_CHIN 2025/08/29 14:28.>> | 訂單 2509EFE023/001 修改記錄如下: 20250826 15:19:50 (06023) 退火碼: >> S1, 用途碼: >> COA010, 背面標示: >> C852, 訂單背面顏色(五碼): >> BW70Z, 背面漆膜厚: >> NOM, 背面漆塗漆型式幾塗幾烤: >> 2, 鉻酸鹽: >> Z, 訂單厚度: >> 0.47, 訂單重: >> 50, 重量容許率(下限): >> 10, 重量容許率(上限): >> 10, 訂單寬度: >> 914, 鍍製方式: >> AC, 鋼捲內徑: >> 508, 鋼捲下限重: >> 2.5, 鋼捲上限重: >> 5, 壓花條件碼: >> -, 表面花紋: >> R, 綠色識別碼: >> -, 印刷輥號: >> -, 產品代碼: >> PPGL, 皮膜碼: >> -, 單位別: >> M, 油品種類: >> Z, 塗油量: >> Z, 包裝代碼: >> E0 , 保護膜碼: >> -, 客戶試片取樣型式: >> -, 調質碼: >> S, 套筒碼: >> S , 規格: >> A792MSSGR275, 製造標準: >> ASTM, 表面處理劑種類: >> Z, 表面處理劑塗佈量: >> Z, 伸長率測試: >> N, 硬度測試碼: >> N, 抗拉強度測試: >> N, 降伏強度測試: >> N, 厚度變異: >> 0, 訂單正面顏色(五碼): >> RYB97, 正面漆膜厚: >> 25, 正面漆塗漆型式幾塗幾烤: >> 2, 修邊碼: >> Y, 重量碼: >> AW, 鋼捲捲向: >> O, 鍍層碼: >> AZM150, | F:保證1/2 ASTM 厚度公差
PPGL | 2509EFE023/002 | 1. 因鋼套桶因縫接處容易對鋼捲產生轉印，所以請確認客戶是否知悉轉印風險 (OFP00256)-{.不符.} 2. 避免客戶下單用途別與色碼不符 (用途碼:COA010, 正面色碼:RYF684 不符)(OFP00029)-{.不符.} | 1. 烤漆產品"門板"類...指定使用CSC或DS用料，切勿用其它料源 (OFP00129)-{.不符.} 2. 製造標準為MS、ASTM或銷新加坡之訂單，若無技術指定優先用料，請優先使用國內料，勿使用ANFEN (OFP00406)-{.不符.} | 1. 因鋼套桶因縫接處容易對鋼捲產生轉印，所以請確認客戶是否知悉轉印風險 (OFP00256)-{.不符.} 2. 備註：XXXXX 標準MASS=XXX 為生產與品管依據。排程MASS為請購用不用理會 (OFP00293)-{.不符.} 3. 製造標準為MS、ASTM或銷新加坡之訂單，若無技術指定優先用料，請優先使用國內料，勿使用ANFEN (OFP00406)-{.不符.} 4. 【提醒】！本單為直立式包裝，嚴禁鍍鋅或烤漆後以STAGGER捲取 (OFP00451)-{.不符.} 5. 此經銷商有簽訂1/2厚度公差保證(無厚度變異),請調整冷軋與鍍鋅厚度公差管制範圍. 保證 ASTM 厚度公差 (OFP00180)-{.不符.} | 訂單:2509EFE023/002 CPL <生產備註> 事項如下 . 指定使用CSC或中龍或者日本用料，切勿用其它料源。會訴賠... (RMK00241) . 除HGI/ HGL 訂單邊緣不噴油. 其餘皆側緣噴油 (RMK00285) | 訂單:2509EFE023/002 CR1 <生產備註> 事項如下 . 指定使用CSC或中龍或者日本用料，切勿用其它料源。會訴賠... (RMK00241) . 完軋寬度超出管制值上限≦2mm時,冷軋繼續生產並填寫品質異常通報單給鍍鋅線,以便調整張力與板溫 (RMK00278) . 此經銷商保證平均厚度在1/2厚度公差內，厚度量測NG時，如單位長度符合範圍，請放行 (RMK00402) | 訂單:2509EFE023/002 CR2 <生產備註> 事項如下 . 指定使用CSC或中龍或者日本用料，切勿用其它料源。會訴賠... (RMK00241) . 完軋寬度超出管制值上限≦2mm時,冷軋繼續生產並填寫品質異常通報單給鍍鋅線,以便調整張力與板溫 (RMK00278) . 此經銷商保證平均厚度在1/2厚度公差內，厚度量測NG時，如單位長度符合範圍，請放行 (RMK00402) | 訂單:2509EFE023/002 CG1 <生產備註> 事項如下 . 捲門用 注意鍍層控制STD 至 STD+30間 (RMK00102) . 因成形性需求故鍍層量有上限管制，排程變換前後一顆分切請U3暫留，待產線確認鍍層量後再行處置。 (RMK00102) . ★ SKP+T/L 的 EL％總和 CQ ＞0.8％,材質SAE1012＞0.6 ％ --->一定要達到不然會訴賠★ (RMK00241) . 指定使用CSC或中龍或者日本用料，切勿用其它料源。會訴賠... (RMK00241) . 因為SKP+T/L 的 EL％總和 CQ ＞0.8％,材質SAE1012＞0.6 ％以上時，烤漆品檢測試Fluting 會NG降級 (RMK00241) . 若SKP+T/L 的 EL％總和 CQ ＞0.8％,材質SAE1012＞0.6 ％ 未能符合，反應給下製程與TED工程師 (RMK00241) . 此經銷商保證平均厚度在1/2厚度公差內，厚度量測NG時，如單位長度符合範圍，請放行 (RMK00402) | 訂單:2509EFE023/002 CG2 <生產備註> 事項如下 . 捲門用 注意鍍層控制STD 至 STD+30間 (RMK00102) . 因成形性需求故鍍層量有上限管制，排程變換前後一顆分切請U3暫留，待產線確認鍍層量後再行處置。 (RMK00102) . ★ SKP+T/L 的 EL％總和 CQ ＞0.8％,材質SAE1012＞0.6 ％ --->一定要達到不然會訴賠★ (RMK00241) . 指定使用CSC或中龍或者日本用料，切勿用其它料源。會訴賠... (RMK00241) . 因為SKP+T/L 的 EL％總和 CQ ＞0.8％,材質SAE1012＞0.6 ％以上時，烤漆品檢測試Fluting 會NG降級 (RMK00241) . 若SKP+T/L 的 EL％總和 CQ ＞0.8％,材質SAE1012＞0.6 ％ 未能符合，反應給下製程與TED工程師 (RMK00241) . 此經銷商保證平均厚度在1/2厚度公差內，厚度量測NG時，如單位長度符合範圍，請放行 (RMK00402) | 訂單:2509EFE023/002 CC1 <生產備註> 事項如下 . 【MASS】BW70Z 標準MASS=60+185=245 為生產與品管依據。排程MASS為請購用不用理會 (RMK-E_CHIN) . 超低光澤產品,色差計塗佈量依據5+20U為基準. (RMK00102) . 請出口人員貼上"請勿堆疊"紅色標簽. (RMK00102) . R字頭色碼因色差對膜厚極其敏感，MASS目標102%~115%之間 (RMK00102) . R字頭色碼塗佈量須在20U以上,不然會有白色點狀(繩紋),已被客戶訴賠. (RMK00102) . 捲起單位張力請加大至 5.5 (RMK00102) . 一般CQ T/L EL％目標0.1％，視板面或狀況可做調整--->不然下製程會發生FLUTING會訴賠 (RMK00241) . ★本產品因訴賠過，一定得做 Fluting TEST，線上EL％有調整時需再確認★ (RMK00241) . 2015年發生過訴賠。請出口使用鋼套桶前請檢查焊接處，以免捲取後產生折痕 (RMK00381) . 此經銷商保證平均厚度在1/2厚度公差內，厚度量測NG時，如單位長度符合範圍，請放行 (RMK00402) . 【捲取】注意！本單為直立式包裝。禁用STAGGER捲取送包裝！送RCL重處理例外。 (RMK00512) | 訂單:2509EFE023/002 CC2 <生產備註> 事項如下 . 【MASS】BW70Z 標準MASS=60+185=245 為生產與品管依據。排程MASS為請購用不用理會 (RMK-E_CHIN) . 超低光澤產品,色差計塗佈量依據5+20U為基準. (RMK00102) . 請出口人員貼上"請勿堆疊"紅色標簽. (RMK00102) . R字頭色碼因色差對膜厚極其敏感，MASS目標102%~115%之間 (RMK00102) . R字頭色碼塗佈量須在20U以上,不然會有白色點狀(繩紋),已被客戶訴賠. (RMK00102) . 一般CQ T/L EL％目標0.1％，視板面或狀況可做調整--->不然下製程會發生FLUTING會訴賠 (RMK00241) . ★本產品因訴賠過，一定得做 Fluting TEST，線上EL％有調整時需再確認★ (RMK00241) . 2015年發生過訴賠。請出口使用鋼套桶前請檢查焊接處，以免捲取後產生折痕 (RMK00381) . 此經銷商保證平均厚度在1/2厚度公差內，厚度量測NG時，如單位長度符合範圍，請放行 (RMK00402) . 【捲取】注意！本單為直立式包裝。禁用STAGGER捲取送包裝！送RCL重處理例外。 (RMK00512) | 訂單:2509EFE023/002 RCL <生產備註> 事項如下 . 【捲取】注意！本單為直立式包裝。禁用STAGGER捲取送包裝！送RCL重處理例外。 (RMK00512) | 訂單:2509EFE023/002 CCPK 無 <生產備註> 事項 | 訂單:2509EFE023/002 CGQC 無 <品檢備註> 事項 | 訂單:2509EFE023/002 CCQC <品檢備註> 事項如下 . 【MASS】BW70Z 標準MASS=60+185=245 為生產與品管依據。排程MASS為請購用不用理會 (RMK-E_CHIN) . ★本產品因訴賠過，一定得做 Fluting TEST，線上EL％有調整時需再確認★ (RMK00241) . 【捲取】注意！本單為直立式包裝。禁用STAGGER捲取送包裝！送RCL重處理例外。 (RMK00512) | 訂單:2509EFE023/002 TOL 無 <生產備註> 事項 | 【MASS】BW70Z 標準MASS=60+185=245 為生產與品管依據。排程MASS為請購用不用理會^^/CC1/CC2/CCQC/^^ <<.E_CHIN 2025/08/29 14:42.>> | 訂單 2509EFE023/002 修改記錄如下: 20250826 15:20:19 (06023) 退火碼: >> S1, 用途碼: >> COA010, 背面標示: >> C852, 訂單背面顏色(五碼): >> BW70Z, 背面漆膜厚: >> NOM, 背面漆塗漆型式幾塗幾烤: >> 2, 鉻酸鹽: >> Z, 訂單厚度: >> 0.47, 訂單重: >> 75, 重量容許率(下限): >> 10, 重量容許率(上限): >> 10, 訂單寬度: >> 914, 鍍製方式: >> AC, 鋼捲內徑: >> 508, 鋼捲下限重: >> 2.5, 鋼捲上限重: >> 5, 壓花條件碼: >> -, 表面花紋: >> R, 綠色識別碼: >> -, 印刷輥號: >> -, 產品代碼: >> PPGL, 皮膜碼: >> -, 單位別: >> M, 油品種類: >> Z, 塗油量: >> Z, 包裝代碼: >> E0 , 保護膜碼: >> -, 客戶試片取樣型式: >> -, 調質碼: >> S, 套筒碼: >> S , 規格: >> A792MSSGR275, 製造標準: >> ASTM, 表面處理劑種類: >> Z, 表面處理劑塗佈量: >> Z, 伸長率測試: >> N, 硬度測試碼: >> N, 抗拉強度測試: >> N, 降伏強度測試: >> N, 厚度變異: >> 0, 訂單正面顏色(五碼): >> RYF68, 正面漆膜厚: >> 25, 正面漆塗漆型式幾塗幾烤: >> 2, 修邊碼: >> Y, 重量碼: >> AW, 鋼捲捲向: >> O, 鍍層碼: >> AZM150, | F:保證1/2 ASTM 厚度公差
PPGL | 2509EFE023/003 | 1. 因鋼套桶因縫接處容易對鋼捲產生轉印，所以請確認客戶是否知悉轉印風險 (OFP00256)-{.不符.} | 1. 烤漆產品"門板"類...指定使用CSC或DS用料，切勿用其它料源 (OFP00129)-{.不符.} 2. 製造標準為MS、ASTM或銷新加坡之訂單，若無技術指定優先用料，請優先使用國內料，勿使用ANFEN (OFP00406)-{.不符.} | 1. 因鋼套桶因縫接處容易對鋼捲產生轉印，所以請確認客戶是否知悉轉印風險 (OFP00256)-{.不符.} 2. 備註：XXXXX 標準MASS=XXX 為生產與品管依據。排程MASS為請購用不用理會 (OFP00293)-{.不符.} 3. 製造標準為MS、ASTM或銷新加坡之訂單，若無技術指定優先用料，請優先使用國內料，勿使用ANFEN (OFP00406)-{.不符.} 4. 【提醒】！本單為直立式包裝，嚴禁鍍鋅或烤漆後以STAGGER捲取 (OFP00451)-{.不符.} 5. 此經銷商有簽訂1/2厚度公差保證(無厚度變異),請調整冷軋與鍍鋅厚度公差管制範圍. 保證 ASTM 厚度公差 (OFP00180)-{.不符.} | 訂單:2509EFE023/003 CPL <生產備註> 事項如下 . 指定使用CSC或中龍或者日本用料，切勿用其它料源。會訴賠... (RMK00241) . 除HGI/ HGL 訂單邊緣不噴油. 其餘皆側緣噴油 (RMK00285) | 訂單:2509EFE023/003 CR1 <生產備註> 事項如下 . 指定使用CSC或中龍或者日本用料，切勿用其它料源。會訴賠... (RMK00241) . 完軋寬度超出管制值上限≦2mm時,冷軋繼續生產並填寫品質異常通報單給鍍鋅線,以便調整張力與板溫 (RMK00278) . 此經銷商保證平均厚度在1/2厚度公差內，厚度量測NG時，如單位長度符合範圍，請放行 (RMK00402) | 訂單:2509EFE023/003 CR2 <生產備註> 事項如下 . 指定使用CSC或中龍或者日本用料，切勿用其它料源。會訴賠... (RMK00241) . 完軋寬度超出管制值上限≦2mm時,冷軋繼續生產並填寫品質異常通報單給鍍鋅線,以便調整張力與板溫 (RMK00278) . 此經銷商保證平均厚度在1/2厚度公差內，厚度量測NG時，如單位長度符合範圍，請放行 (RMK00402) | 訂單:2509EFE023/003 CG1 <生產備註> 事項如下 . 捲門用 注意鍍層控制STD 至 STD+30間 (RMK00102) . 因成形性需求故鍍層量有上限管制，排程變換前後一顆分切請U3暫留，待產線確認鍍層量後再行處置。 (RMK00102) . ★ SKP+T/L 的 EL％總和 CQ ＞0.8％,材質SAE1012＞0.6 ％ --->一定要達到不然會訴賠★ (RMK00241) . 指定使用CSC或中龍或者日本用料，切勿用其它料源。會訴賠... (RMK00241) . 因為SKP+T/L 的 EL％總和 CQ ＞0.8％,材質SAE1012＞0.6 ％以上時，烤漆品檢測試Fluting 會NG降級 (RMK00241) . 若SKP+T/L 的 EL％總和 CQ ＞0.8％,材質SAE1012＞0.6 ％ 未能符合，反應給下製程與TED工程師 (RMK00241) . 此經銷商保證平均厚度在1/2厚度公差內，厚度量測NG時，如單位長度符合範圍，請放行 (RMK00402) | 訂單:2509EFE023/003 CG2 <生產備註> 事項如下 . 捲門用 注意鍍層控制STD 至 STD+30間 (RMK00102) . 因成形性需求故鍍層量有上限管制，排程變換前後一顆分切請U3暫留，待產線確認鍍層量後再行處置。 (RMK00102) . ★ SKP+T/L 的 EL％總和 CQ ＞0.8％,材質SAE1012＞0.6 ％ --->一定要達到不然會訴賠★ (RMK00241) . 指定使用CSC或中龍或者日本用料，切勿用其它料源。會訴賠... (RMK00241) . 因為SKP+T/L 的 EL％總和 CQ ＞0.8％,材質SAE1012＞0.6 ％以上時，烤漆品檢測試Fluting 會NG降級 (RMK00241) . 若SKP+T/L 的 EL％總和 CQ ＞0.8％,材質SAE1012＞0.6 ％ 未能符合，反應給下製程與TED工程師 (RMK00241) . 此經銷商保證平均厚度在1/2厚度公差內，厚度量測NG時，如單位長度符合範圍，請放行 (RMK00402) | 訂單:2509EFE023/003 CC1 <生產備註> 事項如下 . 【MASS】BW70Z 標準MASS=60+185=245 為生產與品管依據。排程MASS為請購用不用理會 (RMK-E_CHIN) . 超低光澤產品,色差計塗佈量依據5+20U為基準. (RMK00102) . 請出口人員貼上"請勿堆疊"紅色標簽. (RMK00102) . R字頭色碼因色差對膜厚極其敏感，MASS目標102%~115%之間 (RMK00102) . R字頭色碼塗佈量須在20U以上,不然會有白色點狀(繩紋),已被客戶訴賠. (RMK00102) . 捲起單位張力請加大至 5.5 (RMK00102) . 一般CQ T/L EL％目標0.1％，視板面或狀況可做調整--->不然下製程會發生FLUTING會訴賠 (RMK00241) . ★本產品因訴賠過，一定得做 Fluting TEST，線上EL％有調整時需再確認★ (RMK00241) . 2015年發生過訴賠。請出口使用鋼套桶前請檢查焊接處，以免捲取後產生折痕 (RMK00381) . 此經銷商保證平均厚度在1/2厚度公差內，厚度量測NG時，如單位長度符合範圍，請放行 (RMK00402) . 【捲取】注意！本單為直立式包裝。禁用STAGGER捲取送包裝！送RCL重處理例外。 (RMK00512) | 訂單:2509EFE023/003 CC2 <生產備註> 事項如下 . 【MASS】BW70Z 標準MASS=60+185=245 為生產與品管依據。排程MASS為請購用不用理會 (RMK-E_CHIN) . 超低光澤產品,色差計塗佈量依據5+20U為基準. (RMK00102) . 請出口人員貼上"請勿堆疊"紅色標簽. (RMK00102) . R字頭色碼因色差對膜厚極其敏感，MASS目標102%~115%之間 (RMK00102) . R字頭色碼塗佈量須在20U以上,不然會有白色點狀(繩紋),已被客戶訴賠. (RMK00102) . 一般CQ T/L EL％目標0.1％，視板面或狀況可做調整--->不然下製程會發生FLUTING會訴賠 (RMK00241) . ★本產品因訴賠過，一定得做 Fluting TEST，線上EL％有調整時需再確認★ (RMK00241) . 2015年發生過訴賠。請出口使用鋼套桶前請檢查焊接處，以免捲取後產生折痕 (RMK00381) . 此經銷商保證平均厚度在1/2厚度公差內，厚度量測NG時，如單位長度符合範圍，請放行 (RMK00402) . 【捲取】注意！本單為直立式包裝。禁用STAGGER捲取送包裝！送RCL重處理例外。 (RMK00512) | 訂單:2509EFE023/003 RCL <生產備註> 事項如下 . 【捲取】注意！本單為直立式包裝。禁用STAGGER捲取送包裝！送RCL重處理例外。 (RMK00512) | 訂單:2509EFE023/003 CCPK 無 <生產備註> 事項 | 訂單:2509EFE023/003 CGQC 無 <品檢備註> 事項 | 訂單:2509EFE023/003 CCQC <品檢備註> 事項如下 . 【MASS】BW70Z 標準MASS=60+185=245 為生產與品管依據。排程MASS為請購用不用理會 (RMK-E_CHIN) . ★本產品因訴賠過，一定得做 Fluting TEST，線上EL％有調整時需再確認★ (RMK00241) . 【捲取】注意！本單為直立式包裝。禁用STAGGER捲取送包裝！送RCL重處理例外。 (RMK00512) | 訂單:2509EFE023/003 TOL 無 <生產備註> 事項 | 【MASS】BW70Z 標準MASS=60+185=245 為生產與品管依據。排程MASS為請購用不用理會^^/CC1/CC2/CCQC/^^ <<.E_CHIN 2025/08/29 14:50.>> | 訂單 2509EFE023/003 修改記錄如下: 20250826 15:20:21 (06023) 退火碼: >> S1, 用途碼: >> COA010, 背面標示: >> C852, 訂單背面顏色(五碼): >> BW70Z, 背面漆膜厚: >> NOM, 背面漆塗漆型式幾塗幾烤: >> 2, 鉻酸鹽: >> Z, 訂單厚度: >> 0.47, 訂單重: >> 75, 重量容許率(下限): >> 10, 重量容許率(上限): >> 10, 訂單寬度: >> 914, 鍍製方式: >> AC, 鋼捲內徑: >> 508, 鋼捲下限重: >> 2.5, 鋼捲上限重: >> 5, 壓花條件碼: >> -, 表面花紋: >> R, 綠色識別碼: >> -, 印刷輥號: >> -, 產品代碼: >> PPGL, 皮膜碼: >> -, 單位別: >> M, 油品種類: >> Z, 塗油量: >> Z, 包裝代碼: >> E0 , 保護膜碼: >> -, 客戶試片取樣型式: >> -, 調質碼: >> S, 套筒碼: >> S , 規格: >> A792MSSGR275, 製造標準: >> ASTM, 表面處理劑種類: >> Z, 表面處理劑塗佈量: >> Z, 伸長率測試: >> N, 硬度測試碼: >> N, 抗拉強度測試: >> N, 降伏強度測試: >> N, 厚度變異: >> 0, 訂單正面顏色(五碼): >> RYF40, 正面漆膜厚: >> 25, 正面漆塗漆型式幾塗幾烤: >> 2, 修邊碼: >> Y, 重量碼: >> AW, 鋼捲捲向: >> O, 鍍層碼: >> AZM150, | F:保證1/2 ASTM 厚度公差
PPGL | 2509EFE026/001 |  | 1. 製造標準為MS、ASTM或銷新加坡之訂單，若無技術指定優先用料，請優先使用國內料，勿使用ANFEN (OFP00406)-{.不符.} | 1. 訂單若有厚度變異，冷軋厚度公差比照烤漆計算公式 , 但最小為 1/2 公差做設定 (OFP00254)-{.不符.} 2. "偏薄要求訂單" 鍍後厚度減 鍍後厚度下限需大於 0.02 MM,以免發生厚度不足狀況 (OFP00369)-{.不符.} 3. 製造標準為MS、ASTM或銷新加坡之訂單，若無技術指定優先用料，請優先使用國內料，勿使用ANFEN (OFP00406)-{.不符.} 4. 【提醒】！本單為直立式包裝，嚴禁鍍鋅或烤漆後以STAGGER捲取 (OFP00451)-{.不符.} 5. ※超耐候一系列用途要確認是否有英制公差需求，有英制公差需求時選配碼用ON027※ (OFP00680)-{.不符.} | 訂單:2509EFE026/001 CPL <生產備註> 事項如下 . 除HGI/ HGL 訂單邊緣不噴油. 其餘皆側緣噴油 (RMK00285) . 【美加訂單生產注意事項-CPL】1.客戶美加地區訂單實施修邊刀最大使用顆數上限(20顆) (RMK00717) . 【美加訂單生產注意事項-CPL】2.排程備註:注意修邊品質與毛邊 (RMK00717) . 【美加訂單生產注意事項-CPL】3.去毛邊輥的管制：兩側壓力均設定1.0 kg/cm2 (RMK00717) | 訂單:2509EFE026/001 CR1 <生產備註> 事項如下 . 【美加訂單生產注意事項-CR】1.兩側各加開一個spot cooling增加冷卻效果。 (RMK00717) . 【美加訂單生產注意事項-CR】2.發生毛邊時，請降速生產減輕毛邊程度，暫留討論後再處置。 (RMK00717) | 訂單:2509EFE026/001 CR2 <生產備註> 事項如下 . 【美加訂單生產注意事項-CR】1.兩側各加開一個spot cooling增加冷卻效果。 (RMK00717) . 【美加訂單生產注意事項-CR】2.發生毛邊時，請降速生產減輕毛邊程度，暫留討論後再處置。 (RMK00717) | 訂單:2509EFE026/001 CG1 <生產備註> 事項如下 . 鍍鋅表面不可有鋅痕、壓痕、凹陷、及刮傷 、應變痕等。 (RMK00054) . 鍍層 AZ150 (含) 以上 , 鋅花等級 C~E 目標D，避免鋅花晶界明顯後續造成烤漆點狀未塗漆。 (RMK00565) . 【美加訂單生產注意事項-CG1】副操確認完回控制室後，於生產排程鋼號旁簽名紀錄，以利後續追查(該排程生產完，排程單將保留)。 (RMK00717) . 【美加訂單生產注意事項-CG1】中央段副操每顆銲道出Pot時觀察銲道同時，確認Beaver Tail與鋼板接觸之Guide Roll羊毛氈狀況，並適時添加潤滑油(避免乾掉)。 (RMK00717) | 訂單:2509EFE026/001 CG2 <生產備註> 事項如下 . 鍍鋅表面不可有鋅痕、壓痕、凹陷、及刮傷 、應變痕等。 (RMK00054) . 鍍層 AZ150 (含) 以上 , 鋅花等級 C~E 目標D，避免鋅花晶界明顯後續造成烤漆點狀未塗漆。 (RMK00565) . 【美加訂單生產注意事項-CG2】1.使用SUB-NOZZLE (RMK00717) | 訂單:2509EFE026/001 CC1 <生產備註> 事項如下 . 正面面漆(20U)及正面總膜厚(25U)要求管制90%以上之膜厚,未達標準降級. (RMK00054) . 若背面面漆(20U)及背面總膜厚(25U)時要求管制90%以上之膜厚,未達標準降級 (RMK00054) . 面漆=18U(90%)~請購基準22U(110%),標準板總膜厚=5+20U(100%面漆). (RMK00054) . 30CM*全寬*留1塊給LAB及1塊給塗料商, (RMK00054) . 【捲取】注意！本單為直立式包裝。禁用STAGGER捲取送包裝！送RCL重處理例外。 (RMK00512) . 【美加訂單生產注意事項-CCP】1.請烤漆入口依照正背面漆鋼捲投向規定進行鋼捲投入。 (RMK00717) . 【美加訂單生產注意事項-CCP】2.烤漆入口依照鋼捲投向規定進行鋼捲投入。(CR1/CG1 CR2/CG2-->正向入料。CR1/CG2 CR2/CG1-->反向入料) (RMK00717) . 【美加訂單生產注意事項-CCP】3.此訂單背面漆一律採Nature塗裝，塗裝黏度設定40秒以上 (RMK00717) | 訂單:2509EFE026/001 CC2 <生產備註> 事項如下 . 正面面漆(20U)及正面總膜厚(25U)要求管制90%以上之膜厚,未達標準降級. (RMK00054) . 若背面面漆(20U)及背面總膜厚(25U)時要求管制90%以上之膜厚,未達標準降級 (RMK00054) . 面漆=18U(90%)~請購基準22U(110%),標準板總膜厚=5+20U(100%面漆). (RMK00054) . 30CM*全寬*留1塊給LAB及1塊給塗料商, (RMK00054) . 【捲取】注意！本單為直立式包裝。禁用STAGGER捲取送包裝！送RCL重處理例外。 (RMK00512) . 【美加訂單生產注意事項-CCP】1.請烤漆入口依照正背面漆鋼捲投向規定進行鋼捲投入。 (RMK00717) . 【美加訂單生產注意事項-CCP】2.烤漆入口依照鋼捲投向規定進行鋼捲投入。(CR1/CG1 CR2/CG2-->正向入料。CR1/CG2 CR2/CG1-->反向入料) (RMK00717) . 【美加訂單生產注意事項-CCP】3.此訂單背面漆一律採Nature塗裝，塗裝黏度設定40秒以上 (RMK00717) | 訂單:2509EFE026/001 RCL <生產備註> 事項如下 . 【捲取】注意！本單為直立式包裝。禁用STAGGER捲取送包裝！送RCL重處理例外。 (RMK00512) | 訂單:2509EFE026/001 CCPK 無 <生產備註> 事項 | 訂單:2509EFE026/001 CGQC <品檢備註> 事項如下 . 鍍層 AZ150 (含) 以上 , 鋅花等級 C~E 目標D，避免鋅花晶界明顯後續造成烤漆點狀未塗漆。 (RMK00565) | 訂單:2509EFE026/001 CCQC <品檢備註> 事項如下 . 【捲取】注意！本單為直立式包裝。禁用STAGGER捲取送包裝！送RCL重處理例外。 (RMK00512) | 訂單:2509EFE026/001 TOL 無 <生產備註> 事項 |  | 訂單 2509EFE026/001 修改記錄如下: 20250917 15:50:54 (25008) 退火碼: >> H2, 用途碼: >> COG003, 背面標示: >> S000, 訂單背面顏色(五碼): >> BW4CY, 背面漆膜厚: >> 12.5, 背面漆塗漆型式幾塗幾烤: >> 2, 鉻酸鹽: >> Z, 訂單厚度: >> 0.015, 訂單重: >> 20, 重量容許率(下限): >> 10, 重量容許率(上限): >> 10, 訂單寬度: >> 40.875, 鍍製方式: >> AC, 鋼捲內徑: >> 508, 鋼捲下限重: >> 2.73, 鋼捲上限重: >> 4.54, 壓花條件碼: >> -, 表面花紋: >> R, 綠色識別碼: >> -, 印刷輥號: >> -, 產品代碼: >> PPGL, 皮膜碼: >> -, 單位別: >> I, 油品種類: >> Z, 塗油量: >> Z, 包裝代碼: >> E0 , 保護膜碼: >> -, 客戶試片取樣型式: >> -, 調質碼: >> S, 套筒碼: >> P , 規格: >> A792SSGR80, 製造標準: >> ASTM, 表面處理劑種類: >> Z, 表面處理劑塗佈量: >> Z, 伸長率測試: >> N, 硬度測試碼: >> N, 抗拉強度測試: >> N, 降伏強度測試: >> N, 厚度變異: >> 0, 訂單正面顏色(五碼): >> SRH5Z, 正面漆膜厚: >> 25, 正面漆塗漆型式幾塗幾烤: >> 2, 修邊碼: >> Y, 重量碼: >> AW, 鋼捲捲向: >> O, 鍍層碼: >> AZ50, 20251013 11:52:00 (25008) 厚度變異: 0 >> -1.5, | H:厚度偏薄
PPGL | 2509EFE026/002 |  | 1. 製造標準為MS、ASTM或銷新加坡之訂單，若無技術指定優先用料，請優先使用國內料，勿使用ANFEN (OFP00406)-{.不符.} | 1. 訂單若有厚度變異，冷軋厚度公差比照烤漆計算公式 , 但最小為 1/2 公差做設定 (OFP00254)-{.不符.} 2. "偏薄要求訂單" 鍍後厚度減 鍍後厚度下限需大於 0.02 MM,以免發生厚度不足狀況 (OFP00369)-{.不符.} 3. 製造標準為MS、ASTM或銷新加坡之訂單，若無技術指定優先用料，請優先使用國內料，勿使用ANFEN (OFP00406)-{.不符.} 4. 【提醒】！本單為直立式包裝，嚴禁鍍鋅或烤漆後以STAGGER捲取 (OFP00451)-{.不符.} 5. ※超耐候一系列用途要確認是否有英制公差需求，有英制公差需求時選配碼用ON027※ (OFP00680)-{.不符.} | 訂單:2509EFE026/002 CPL <生產備註> 事項如下 . 除HGI/ HGL 訂單邊緣不噴油. 其餘皆側緣噴油 (RMK00285) . 【美加訂單生產注意事項-CPL】1.客戶美加地區訂單實施修邊刀最大使用顆數上限(20顆) (RMK00717) . 【美加訂單生產注意事項-CPL】2.排程備註:注意修邊品質與毛邊 (RMK00717) . 【美加訂單生產注意事項-CPL】3.去毛邊輥的管制：兩側壓力均設定1.0 kg/cm2 (RMK00717) | 訂單:2509EFE026/002 CR1 <生產備註> 事項如下 . 【美加訂單生產注意事項-CR】1.兩側各加開一個spot cooling增加冷卻效果。 (RMK00717) . 【美加訂單生產注意事項-CR】2.發生毛邊時，請降速生產減輕毛邊程度，暫留討論後再處置。 (RMK00717) | 訂單:2509EFE026/002 CR2 <生產備註> 事項如下 . 【美加訂單生產注意事項-CR】1.兩側各加開一個spot cooling增加冷卻效果。 (RMK00717) . 【美加訂單生產注意事項-CR】2.發生毛邊時，請降速生產減輕毛邊程度，暫留討論後再處置。 (RMK00717) | 訂單:2509EFE026/002 CG1 <生產備註> 事項如下 . 鍍鋅表面不可有鋅痕、壓痕、凹陷、及刮傷 、應變痕等。 (RMK00054) . 鍍層 AZ150 (含) 以上 , 鋅花等級 C~E 目標D，避免鋅花晶界明顯後續造成烤漆點狀未塗漆。 (RMK00565) . 【美加訂單生產注意事項-CG1】副操確認完回控制室後，於生產排程鋼號旁簽名紀錄，以利後續追查(該排程生產完，排程單將保留)。 (RMK00717) . 【美加訂單生產注意事項-CG1】中央段副操每顆銲道出Pot時觀察銲道同時，確認Beaver Tail與鋼板接觸之Guide Roll羊毛氈狀況，並適時添加潤滑油(避免乾掉)。 (RMK00717) | 訂單:2509EFE026/002 CG2 <生產備註> 事項如下 . 鍍鋅表面不可有鋅痕、壓痕、凹陷、及刮傷 、應變痕等。 (RMK00054) . 鍍層 AZ150 (含) 以上 , 鋅花等級 C~E 目標D，避免鋅花晶界明顯後續造成烤漆點狀未塗漆。 (RMK00565) . 【美加訂單生產注意事項-CG2】1.使用SUB-NOZZLE (RMK00717) | 訂單:2509EFE026/002 CC1 <生產備註> 事項如下 . 正面面漆(20U)及正面總膜厚(25U)要求管制90%以上之膜厚,未達標準降級. (RMK00054) . 若背面面漆(20U)及背面總膜厚(25U)時要求管制90%以上之膜厚,未達標準降級 (RMK00054) . 面漆=18U(90%)~請購基準22U(110%),標準板總膜厚=5+20U(100%面漆). (RMK00054) . 30CM*全寬*留1塊給LAB及1塊給塗料商, (RMK00054) . 【捲取】注意！本單為直立式包裝。禁用STAGGER捲取送包裝！送RCL重處理例外。 (RMK00512) . 【美加訂單生產注意事項-CCP】1.請烤漆入口依照正背面漆鋼捲投向規定進行鋼捲投入。 (RMK00717) . 【美加訂單生產注意事項-CCP】2.烤漆入口依照鋼捲投向規定進行鋼捲投入。(CR1/CG1 CR2/CG2-->正向入料。CR1/CG2 CR2/CG1-->反向入料) (RMK00717) . 【美加訂單生產注意事項-CCP】3.此訂單背面漆一律採Nature塗裝，塗裝黏度設定40秒以上 (RMK00717) | 訂單:2509EFE026/002 CC2 <生產備註> 事項如下 . 正面面漆(20U)及正面總膜厚(25U)要求管制90%以上之膜厚,未達標準降級. (RMK00054) . 若背面面漆(20U)及背面總膜厚(25U)時要求管制90%以上之膜厚,未達標準降級 (RMK00054) . 面漆=18U(90%)~請購基準22U(110%),標準板總膜厚=5+20U(100%面漆). (RMK00054) . 30CM*全寬*留1塊給LAB及1塊給塗料商, (RMK00054) . 【捲取】注意！本單為直立式包裝。禁用STAGGER捲取送包裝！送RCL重處理例外。 (RMK00512) . 【美加訂單生產注意事項-CCP】1.請烤漆入口依照正背面漆鋼捲投向規定進行鋼捲投入。 (RMK00717) . 【美加訂單生產注意事項-CCP】2.烤漆入口依照鋼捲投向規定進行鋼捲投入。(CR1/CG1 CR2/CG2-->正向入料。CR1/CG2 CR2/CG1-->反向入料) (RMK00717) . 【美加訂單生產注意事項-CCP】3.此訂單背面漆一律採Nature塗裝，塗裝黏度設定40秒以上 (RMK00717) | 訂單:2509EFE026/002 RCL <生產備註> 事項如下 . 【捲取】注意！本單為直立式包裝。禁用STAGGER捲取送包裝！送RCL重處理例外。 (RMK00512) | 訂單:2509EFE026/002 CCPK 無 <生產備註> 事項 | 訂單:2509EFE026/002 CGQC <品檢備註> 事項如下 . 鍍層 AZ150 (含) 以上 , 鋅花等級 C~E 目標D，避免鋅花晶界明顯後續造成烤漆點狀未塗漆。 (RMK00565) | 訂單:2509EFE026/002 CCQC <品檢備註> 事項如下 . 【捲取】注意！本單為直立式包裝。禁用STAGGER捲取送包裝！送RCL重處理例外。 (RMK00512) | 訂單:2509EFE026/002 TOL 無 <生產備註> 事項 |  | 訂單 2509EFE026/002 修改記錄如下: 20250917 15:51:05 (25008) 退火碼: >> H2, 用途碼: >> COG003, 背面標示: >> S000, 訂單背面顏色(五碼): >> BW4CY, 背面漆膜厚: >> 12.5, 背面漆塗漆型式幾塗幾烤: >> 2, 鉻酸鹽: >> Z, 訂單厚度: >> 0.015, 訂單重: >> 20, 重量容許率(下限): >> 10, 重量容許率(上限): >> 10, 訂單寬度: >> 40.875, 鍍製方式: >> AC, 鋼捲內徑: >> 508, 鋼捲下限重: >> 2.73, 鋼捲上限重: >> 4.54, 壓花條件碼: >> -, 表面花紋: >> R, 綠色識別碼: >> -, 印刷輥號: >> -, 產品代碼: >> PPGL, 皮膜碼: >> -, 單位別: >> I, 油品種類: >> Z, 塗油量: >> Z, 包裝代碼: >> E0 , 保護膜碼: >> -, 客戶試片取樣型式: >> -, 調質碼: >> S, 套筒碼: >> P , 規格: >> A792SSGR80, 製造標準: >> ASTM, 表面處理劑種類: >> Z, 表面處理劑塗佈量: >> Z, 伸長率測試: >> N, 硬度測試碼: >> N, 抗拉強度測試: >> N, 降伏強度測試: >> N, 厚度變異: >> 0, 訂單正面顏色(五碼): >> SBT69, 正面漆膜厚: >> 25, 正面漆塗漆型式幾塗幾烤: >> 2, 修邊碼: >> Y, 重量碼: >> AW, 鋼捲捲向: >> O, 鍍層碼: >> AZ50, 20251013 11:52:12 (25008) 厚度變異: 0 >> -1.5, | H:厚度偏薄
PPGL | 2509EFE026/003 |  | 1. 製造標準為MS、ASTM或銷新加坡之訂單，若無技術指定優先用料，請優先使用國內料，勿使用ANFEN (OFP00406)-{.不符.} | 1. 訂單若有厚度變異，冷軋厚度公差比照烤漆計算公式 , 但最小為 1/2 公差做設定 (OFP00254)-{.不符.} 2. "偏薄要求訂單" 鍍後厚度減 鍍後厚度下限需大於 0.02 MM,以免發生厚度不足狀況 (OFP00369)-{.不符.} 3. 製造標準為MS、ASTM或銷新加坡之訂單，若無技術指定優先用料，請優先使用國內料，勿使用ANFEN (OFP00406)-{.不符.} 4. 【提醒】！本單為直立式包裝，嚴禁鍍鋅或烤漆後以STAGGER捲取 (OFP00451)-{.不符.} 5. ※超耐候一系列用途要確認是否有英制公差需求，有英制公差需求時選配碼用ON027※ (OFP00680)-{.不符.} | 訂單:2509EFE026/003 CPL <生產備註> 事項如下 . 除HGI/ HGL 訂單邊緣不噴油. 其餘皆側緣噴油 (RMK00285) . 【美加訂單生產注意事項-CPL】1.客戶美加地區訂單實施修邊刀最大使用顆數上限(20顆) (RMK00717) . 【美加訂單生產注意事項-CPL】2.排程備註:注意修邊品質與毛邊 (RMK00717) . 【美加訂單生產注意事項-CPL】3.去毛邊輥的管制：兩側壓力均設定1.0 kg/cm2 (RMK00717) | 訂單:2509EFE026/003 CR1 <生產備註> 事項如下 . 【美加訂單生產注意事項-CR】1.兩側各加開一個spot cooling增加冷卻效果。 (RMK00717) . 【美加訂單生產注意事項-CR】2.發生毛邊時，請降速生產減輕毛邊程度，暫留討論後再處置。 (RMK00717) | 訂單:2509EFE026/003 CR2 <生產備註> 事項如下 . 【美加訂單生產注意事項-CR】1.兩側各加開一個spot cooling增加冷卻效果。 (RMK00717) . 【美加訂單生產注意事項-CR】2.發生毛邊時，請降速生產減輕毛邊程度，暫留討論後再處置。 (RMK00717) | 訂單:2509EFE026/003 CG1 <生產備註> 事項如下 . 鍍鋅表面不可有鋅痕、壓痕、凹陷、及刮傷 、應變痕等。 (RMK00054) . 鍍層 AZ150 (含) 以上 , 鋅花等級 C~E 目標D，避免鋅花晶界明顯後續造成烤漆點狀未塗漆。 (RMK00565) . 【美加訂單生產注意事項-CG1】副操確認完回控制室後，於生產排程鋼號旁簽名紀錄，以利後續追查(該排程生產完，排程單將保留)。 (RMK00717) . 【美加訂單生產注意事項-CG1】中央段副操每顆銲道出Pot時觀察銲道同時，確認Beaver Tail與鋼板接觸之Guide Roll羊毛氈狀況，並適時添加潤滑油(避免乾掉)。 (RMK00717) | 訂單:2509EFE026/003 CG2 <生產備註> 事項如下 . 鍍鋅表面不可有鋅痕、壓痕、凹陷、及刮傷 、應變痕等。 (RMK00054) . 鍍層 AZ150 (含) 以上 , 鋅花等級 C~E 目標D，避免鋅花晶界明顯後續造成烤漆點狀未塗漆。 (RMK00565) . 【美加訂單生產注意事項-CG2】1.使用SUB-NOZZLE (RMK00717) | 訂單:2509EFE026/003 CC1 <生產備註> 事項如下 . 正面面漆(20U)及正面總膜厚(25U)要求管制90%以上之膜厚,未達標準降級. (RMK00054) . 若背面面漆(20U)及背面總膜厚(25U)時要求管制90%以上之膜厚,未達標準降級 (RMK00054) . 面漆=18U(90%)~請購基準22U(110%),標準板總膜厚=5+20U(100%面漆). (RMK00054) . 30CM*全寬*留1塊給LAB及1塊給塗料商, (RMK00054) . 【捲取】注意！本單為直立式包裝。禁用STAGGER捲取送包裝！送RCL重處理例外。 (RMK00512) . 【美加訂單生產注意事項-CCP】1.請烤漆入口依照正背面漆鋼捲投向規定進行鋼捲投入。 (RMK00717) . 【美加訂單生產注意事項-CCP】2.烤漆入口依照鋼捲投向規定進行鋼捲投入。(CR1/CG1 CR2/CG2-->正向入料。CR1/CG2 CR2/CG1-->反向入料) (RMK00717) . 【美加訂單生產注意事項-CCP】3.此訂單背面漆一律採Nature塗裝，塗裝黏度設定40秒以上 (RMK00717) | 訂單:2509EFE026/003 CC2 <生產備註> 事項如下 . 正面面漆(20U)及正面總膜厚(25U)要求管制90%以上之膜厚,未達標準降級. (RMK00054) . 若背面面漆(20U)及背面總膜厚(25U)時要求管制90%以上之膜厚,未達標準降級 (RMK00054) . 面漆=18U(90%)~請購基準22U(110%),標準板總膜厚=5+20U(100%面漆). (RMK00054) . 30CM*全寬*留1塊給LAB及1塊給塗料商, (RMK00054) . 【捲取】注意！本單為直立式包裝。禁用STAGGER捲取送包裝！送RCL重處理例外。 (RMK00512) . 【美加訂單生產注意事項-CCP】1.請烤漆入口依照正背面漆鋼捲投向規定進行鋼捲投入。 (RMK00717) . 【美加訂單生產注意事項-CCP】2.烤漆入口依照鋼捲投向規定進行鋼捲投入。(CR1/CG1 CR2/CG2-->正向入料。CR1/CG2 CR2/CG1-->反向入料) (RMK00717) . 【美加訂單生產注意事項-CCP】3.此訂單背面漆一律採Nature塗裝，塗裝黏度設定40秒以上 (RMK00717) | 訂單:2509EFE026/003 RCL <生產備註> 事項如下 . 【捲取】注意！本單為直立式包裝。禁用STAGGER捲取送包裝！送RCL重處理例外。 (RMK00512) | 訂單:2509EFE026/003 CCPK 無 <生產備註> 事項 | 訂單:2509EFE026/003 CGQC <品檢備註> 事項如下 . 鍍層 AZ150 (含) 以上 , 鋅花等級 C~E 目標D，避免鋅花晶界明顯後續造成烤漆點狀未塗漆。 (RMK00565) | 訂單:2509EFE026/003 CCQC <品檢備註> 事項如下 . 【捲取】注意！本單為直立式包裝。禁用STAGGER捲取送包裝！送RCL重處理例外。 (RMK00512) | 訂單:2509EFE026/003 TOL 無 <生產備註> 事項 |  | 訂單 2509EFE026/003 修改記錄如下: 20250917 15:51:14 (25008) 退火碼: >> H2, 用途碼: >> COG003, 背面標示: >> S000, 訂單背面顏色(五碼): >> BW4CY, 背面漆膜厚: >> 12.5, 背面漆塗漆型式幾塗幾烤: >> 2, 鉻酸鹽: >> Z, 訂單厚度: >> 0.015, 訂單重: >> 20, 重量容許率(下限): >> 10, 重量容許率(上限): >> 10, 訂單寬度: >> 40.875, 鍍製方式: >> AC, 鋼捲內徑: >> 508, 鋼捲下限重: >> 2.73, 鋼捲上限重: >> 4.54, 壓花條件碼: >> -, 表面花紋: >> R, 綠色識別碼: >> -, 印刷輥號: >> -, 產品代碼: >> PPGL, 皮膜碼: >> -, 單位別: >> I, 油品種類: >> Z, 塗油量: >> Z, 包裝代碼: >> E0 , 保護膜碼: >> -, 客戶試片取樣型式: >> -, 調質碼: >> S, 套筒碼: >> P , 規格: >> A792SSGR80, 製造標準: >> ASTM, 表面處理劑種類: >> Z, 表面處理劑塗佈量: >> Z, 伸長率測試: >> N, 硬度測試碼: >> N, 抗拉強度測試: >> N, 降伏強度測試: >> N, 厚度變異: >> 0, 訂單正面顏色(五碼): >> SBG47, 正面漆膜厚: >> 25, 正面漆塗漆型式幾塗幾烤: >> 2, 修邊碼: >> Y, 重量碼: >> AW, 鋼捲捲向: >> O, 鍍層碼: >> AZ50, 20251013 11:52:25 (25008) 厚度變異: 0 >> -1.5, | H:厚度偏薄
PPGL | 2509EFE026/004 |  | 1. 製造標準為MS、ASTM或銷新加坡之訂單，若無技術指定優先用料，請優先使用國內料，勿使用ANFEN (OFP00406)-{.不符.} | 1. 訂單若有厚度變異，冷軋厚度公差比照烤漆計算公式 , 但最小為 1/2 公差做設定 (OFP00254)-{.不符.} 2. "偏薄要求訂單" 鍍後厚度減 鍍後厚度下限需大於 0.02 MM,以免發生厚度不足狀況 (OFP00369)-{.不符.} 3. 製造標準為MS、ASTM或銷新加坡之訂單，若無技術指定優先用料，請優先使用國內料，勿使用ANFEN (OFP00406)-{.不符.} 4. 【提醒】！本單為直立式包裝，嚴禁鍍鋅或烤漆後以STAGGER捲取 (OFP00451)-{.不符.} 5. ※超耐候一系列用途要確認是否有英制公差需求，有英制公差需求時選配碼用ON027※ (OFP00680)-{.不符.} | 訂單:2509EFE026/004 CPL <生產備註> 事項如下 . 除HGI/ HGL 訂單邊緣不噴油. 其餘皆側緣噴油 (RMK00285) . 【美加訂單生產注意事項-CPL】1.客戶美加地區訂單實施修邊刀最大使用顆數上限(20顆) (RMK00717) . 【美加訂單生產注意事項-CPL】2.排程備註:注意修邊品質與毛邊 (RMK00717) . 【美加訂單生產注意事項-CPL】3.去毛邊輥的管制：兩側壓力均設定1.0 kg/cm2 (RMK00717) | 訂單:2509EFE026/004 CR1 <生產備註> 事項如下 . 【美加訂單生產注意事項-CR】1.兩側各加開一個spot cooling增加冷卻效果。 (RMK00717) . 【美加訂單生產注意事項-CR】2.發生毛邊時，請降速生產減輕毛邊程度，暫留討論後再處置。 (RMK00717) | 訂單:2509EFE026/004 CR2 <生產備註> 事項如下 . 【美加訂單生產注意事項-CR】1.兩側各加開一個spot cooling增加冷卻效果。 (RMK00717) . 【美加訂單生產注意事項-CR】2.發生毛邊時，請降速生產減輕毛邊程度，暫留討論後再處置。 (RMK00717) | 訂單:2509EFE026/004 CG1 <生產備註> 事項如下 . 鍍鋅表面不可有鋅痕、壓痕、凹陷、及刮傷 、應變痕等。 (RMK00054) . 鍍層 AZ150 (含) 以上 , 鋅花等級 C~E 目標D，避免鋅花晶界明顯後續造成烤漆點狀未塗漆。 (RMK00565) . 【美加訂單生產注意事項-CG1】副操確認完回控制室後，於生產排程鋼號旁簽名紀錄，以利後續追查(該排程生產完，排程單將保留)。 (RMK00717) . 【美加訂單生產注意事項-CG1】中央段副操每顆銲道出Pot時觀察銲道同時，確認Beaver Tail與鋼板接觸之Guide Roll羊毛氈狀況，並適時添加潤滑油(避免乾掉)。 (RMK00717) | 訂單:2509EFE026/004 CG2 <生產備註> 事項如下 . 鍍鋅表面不可有鋅痕、壓痕、凹陷、及刮傷 、應變痕等。 (RMK00054) . 鍍層 AZ150 (含) 以上 , 鋅花等級 C~E 目標D，避免鋅花晶界明顯後續造成烤漆點狀未塗漆。 (RMK00565) . 【美加訂單生產注意事項-CG2】1.使用SUB-NOZZLE (RMK00717) | 訂單:2509EFE026/004 CC1 <生產備註> 事項如下 . 正面面漆(20U)及正面總膜厚(25U)要求管制90%以上之膜厚,未達標準降級. (RMK00054) . 若背面面漆(20U)及背面總膜厚(25U)時要求管制90%以上之膜厚,未達標準降級 (RMK00054) . 面漆=18U(90%)~請購基準22U(110%),標準板總膜厚=5+20U(100%面漆). (RMK00054) . 30CM*全寬*留1塊給LAB及1塊給塗料商, (RMK00054) . 【捲取】注意！本單為直立式包裝。禁用STAGGER捲取送包裝！送RCL重處理例外。 (RMK00512) . 【美加訂單生產注意事項-CCP】1.請烤漆入口依照正背面漆鋼捲投向規定進行鋼捲投入。 (RMK00717) . 【美加訂單生產注意事項-CCP】2.烤漆入口依照鋼捲投向規定進行鋼捲投入。(CR1/CG1 CR2/CG2-->正向入料。CR1/CG2 CR2/CG1-->反向入料) (RMK00717) . 【美加訂單生產注意事項-CCP】3.此訂單背面漆一律採Nature塗裝，塗裝黏度設定40秒以上 (RMK00717) | 訂單:2509EFE026/004 CC2 <生產備註> 事項如下 . 正面面漆(20U)及正面總膜厚(25U)要求管制90%以上之膜厚,未達標準降級. (RMK00054) . 若背面面漆(20U)及背面總膜厚(25U)時要求管制90%以上之膜厚,未達標準降級 (RMK00054) . 面漆=18U(90%)~請購基準22U(110%),標準板總膜厚=5+20U(100%面漆). (RMK00054) . 30CM*全寬*留1塊給LAB及1塊給塗料商, (RMK00054) . 【捲取】注意！本單為直立式包裝。禁用STAGGER捲取送包裝！送RCL重處理例外。 (RMK00512) . 【美加訂單生產注意事項-CCP】1.請烤漆入口依照正背面漆鋼捲投向規定進行鋼捲投入。 (RMK00717) . 【美加訂單生產注意事項-CCP】2.烤漆入口依照鋼捲投向規定進行鋼捲投入。(CR1/CG1 CR2/CG2-->正向入料。CR1/CG2 CR2/CG1-->反向入料) (RMK00717) . 【美加訂單生產注意事項-CCP】3.此訂單背面漆一律採Nature塗裝，塗裝黏度設定40秒以上 (RMK00717) | 訂單:2509EFE026/004 RCL <生產備註> 事項如下 . 【捲取】注意！本單為直立式包裝。禁用STAGGER捲取送包裝！送RCL重處理例外。 (RMK00512) | 訂單:2509EFE026/004 CCPK 無 <生產備註> 事項 | 訂單:2509EFE026/004 CGQC <品檢備註> 事項如下 . 鍍層 AZ150 (含) 以上 , 鋅花等級 C~E 目標D，避免鋅花晶界明顯後續造成烤漆點狀未塗漆。 (RMK00565) | 訂單:2509EFE026/004 CCQC <品檢備註> 事項如下 . 【捲取】注意！本單為直立式包裝。禁用STAGGER捲取送包裝！送RCL重處理例外。 (RMK00512) | 訂單:2509EFE026/004 TOL 無 <生產備註> 事項 |  | 訂單 2509EFE026/004 修改記錄如下: 20250917 15:51:28 (25008) 退火碼: >> H2, 用途碼: >> COG003, 背面標示: >> S000, 訂單背面顏色(五碼): >> BW4CY, 背面漆膜厚: >> 12.5, 背面漆塗漆型式幾塗幾烤: >> 2, 鉻酸鹽: >> Z, 訂單厚度: >> 0.015, 訂單重: >> 20, 重量容許率(下限): >> 10, 重量容許率(上限): >> 10, 訂單寬度: >> 40.875, 鍍製方式: >> AC, 鋼捲內徑: >> 508, 鋼捲下限重: >> 2.73, 鋼捲上限重: >> 4.54, 壓花條件碼: >> -, 表面花紋: >> R, 綠色識別碼: >> -, 印刷輥號: >> -, 產品代碼: >> PPGL, 皮膜碼: >> -, 單位別: >> I, 油品種類: >> Z, 塗油量: >> Z, 包裝代碼: >> E0 , 保護膜碼: >> -, 客戶試片取樣型式: >> -, 調質碼: >> S, 套筒碼: >> P , 規格: >> A792SSGR80, 製造標準: >> ASTM, 表面處理劑種類: >> Z, 表面處理劑塗佈量: >> Z, 伸長率測試: >> N, 硬度測試碼: >> N, 抗拉強度測試: >> N, 降伏強度測試: >> N, 厚度變異: >> 0, 訂單正面顏色(五碼): >> SYS57, 正面漆膜厚: >> 25, 正面漆塗漆型式幾塗幾烤: >> 2, 修邊碼: >> Y, 重量碼: >> AW, 鋼捲捲向: >> O, 鍍層碼: >> AZ50, 20250930 15:05:21 (25008) 厚度變異: 0 >> -1.5, 訂單正面顏色(五碼): SYS57 >> SBG47, 20251013 11:52:35 (25008) 訂單正面顏色(五碼): SBG47 >> SYS57, | H:厚度偏薄
PPGL | 2509EFE027/001 |  | 1. 製造標準為MS、ASTM或銷新加坡之訂單，若無技術指定優先用料，請優先使用國內料，勿使用ANFEN (OFP00406)-{.不符.} | 1. 訂單若有厚度變異，冷軋厚度公差比照烤漆計算公式 , 但最小為 1/2 公差做設定 (OFP00254)-{.不符.} 2. "偏薄要求訂單" 鍍後厚度減 鍍後厚度下限需大於 0.02 MM,以免發生厚度不足狀況 (OFP00369)-{.不符.} 3. 製造標準為MS、ASTM或銷新加坡之訂單，若無技術指定優先用料，請優先使用國內料，勿使用ANFEN (OFP00406)-{.不符.} 4. 【提醒】！本單為直立式包裝，嚴禁鍍鋅或烤漆後以STAGGER捲取 (OFP00451)-{.不符.} 5. ※超耐候一系列用途要確認是否有英制公差需求，有英制公差需求時選配碼用ON027※ (OFP00680)-{.不符.} | 訂單:2509EFE027/001 CPL <生產備註> 事項如下 . 除HGI/ HGL 訂單邊緣不噴油. 其餘皆側緣噴油 (RMK00285) . 【美加訂單生產注意事項-CPL】1.客戶美加地區訂單實施修邊刀最大使用顆數上限(20顆) (RMK00717) . 【美加訂單生產注意事項-CPL】2.排程備註:注意修邊品質與毛邊 (RMK00717) . 【美加訂單生產注意事項-CPL】3.去毛邊輥的管制：兩側壓力均設定1.0 kg/cm2 (RMK00717) | 訂單:2509EFE027/001 CR1 <生產備註> 事項如下 . 【美加訂單生產注意事項-CR】1.兩側各加開一個spot cooling增加冷卻效果。 (RMK00717) . 【美加訂單生產注意事項-CR】2.發生毛邊時，請降速生產減輕毛邊程度，暫留討論後再處置。 (RMK00717) | 訂單:2509EFE027/001 CR2 <生產備註> 事項如下 . 【美加訂單生產注意事項-CR】1.兩側各加開一個spot cooling增加冷卻效果。 (RMK00717) . 【美加訂單生產注意事項-CR】2.發生毛邊時，請降速生產減輕毛邊程度，暫留討論後再處置。 (RMK00717) | 訂單:2509EFE027/001 CG1 <生產備註> 事項如下 . 鍍鋅表面不可有鋅痕、壓痕、凹陷、及刮傷 、應變痕等。 (RMK00054) . 鍍層 AZ150 (含) 以上 , 鋅花等級 C~E 目標D，避免鋅花晶界明顯後續造成烤漆點狀未塗漆。 (RMK00565) . 【美加訂單生產注意事項-CG1】副操確認完回控制室後，於生產排程鋼號旁簽名紀錄，以利後續追查(該排程生產完，排程單將保留)。 (RMK00717) . 【美加訂單生產注意事項-CG1】中央段副操每顆銲道出Pot時觀察銲道同時，確認Beaver Tail與鋼板接觸之Guide Roll羊毛氈狀況，並適時添加潤滑油(避免乾掉)。 (RMK00717) | 訂單:2509EFE027/001 CG2 <生產備註> 事項如下 . 鍍鋅表面不可有鋅痕、壓痕、凹陷、及刮傷 、應變痕等。 (RMK00054) . 鍍層 AZ150 (含) 以上 , 鋅花等級 C~E 目標D，避免鋅花晶界明顯後續造成烤漆點狀未塗漆。 (RMK00565) . 【美加訂單生產注意事項-CG2】1.使用SUB-NOZZLE (RMK00717) | 訂單:2509EFE027/001 CC1 <生產備註> 事項如下 . 正面面漆(20U)及正面總膜厚(25U)要求管制90%以上之膜厚,未達標準降級. (RMK00054) . 若背面面漆(20U)及背面總膜厚(25U)時要求管制90%以上之膜厚,未達標準降級 (RMK00054) . 面漆=18U(90%)~請購基準22U(110%),標準板總膜厚=5+20U(100%面漆). (RMK00054) . 30CM*全寬*留1塊給LAB及1塊給塗料商, (RMK00054) . 【捲取】注意！本單為直立式包裝。禁用STAGGER捲取送包裝！送RCL重處理例外。 (RMK00512) . 【美加訂單生產注意事項-CCP】1.請烤漆入口依照正背面漆鋼捲投向規定進行鋼捲投入。 (RMK00717) . 【美加訂單生產注意事項-CCP】2.烤漆入口依照鋼捲投向規定進行鋼捲投入。(CR1/CG1 CR2/CG2-->正向入料。CR1/CG2 CR2/CG1-->反向入料) (RMK00717) . 【美加訂單生產注意事項-CCP】3.此訂單背面漆一律採Nature塗裝，塗裝黏度設定40秒以上 (RMK00717) | 訂單:2509EFE027/001 CC2 <生產備註> 事項如下 . 正面面漆(20U)及正面總膜厚(25U)要求管制90%以上之膜厚,未達標準降級. (RMK00054) . 若背面面漆(20U)及背面總膜厚(25U)時要求管制90%以上之膜厚,未達標準降級 (RMK00054) . 面漆=18U(90%)~請購基準22U(110%),標準板總膜厚=5+20U(100%面漆). (RMK00054) . 30CM*全寬*留1塊給LAB及1塊給塗料商, (RMK00054) . 【捲取】注意！本單為直立式包裝。禁用STAGGER捲取送包裝！送RCL重處理例外。 (RMK00512) . 【美加訂單生產注意事項-CCP】1.請烤漆入口依照正背面漆鋼捲投向規定進行鋼捲投入。 (RMK00717) . 【美加訂單生產注意事項-CCP】2.烤漆入口依照鋼捲投向規定進行鋼捲投入。(CR1/CG1 CR2/CG2-->正向入料。CR1/CG2 CR2/CG1-->反向入料) (RMK00717) . 【美加訂單生產注意事項-CCP】3.此訂單背面漆一律採Nature塗裝，塗裝黏度設定40秒以上 (RMK00717) | 訂單:2509EFE027/001 RCL <生產備註> 事項如下 . 【捲取】注意！本單為直立式包裝。禁用STAGGER捲取送包裝！送RCL重處理例外。 (RMK00512) | 訂單:2509EFE027/001 CCPK 無 <生產備註> 事項 | 訂單:2509EFE027/001 CGQC <品檢備註> 事項如下 . 鍍層 AZ150 (含) 以上 , 鋅花等級 C~E 目標D，避免鋅花晶界明顯後續造成烤漆點狀未塗漆。 (RMK00565) | 訂單:2509EFE027/001 CCQC <品檢備註> 事項如下 . 【捲取】注意！本單為直立式包裝。禁用STAGGER捲取送包裝！送RCL重處理例外。 (RMK00512) | 訂單:2509EFE027/001 TOL 無 <生產備註> 事項 |  | 訂單 2509EFE027/001 修改記錄如下: 20250917 15:51:53 (25008) 退火碼: >> H2, 用途碼: >> COG003, 背面標示: >> S000, 訂單背面顏色(五碼): >> BW4CY, 背面漆膜厚: >> 12.5, 背面漆塗漆型式幾塗幾烤: >> 2, 鉻酸鹽: >> Z, 訂單厚度: >> 0.015, 訂單重: >> 20, 重量容許率(下限): >> 10, 重量容許率(上限): >> 10, 訂單寬度: >> 40.875, 鍍製方式: >> AC, 鋼捲內徑: >> 508, 鋼捲下限重: >> 2.73, 鋼捲上限重: >> 4.54, 壓花條件碼: >> -, 表面花紋: >> R, 綠色識別碼: >> -, 印刷輥號: >> -, 產品代碼: >> PPGL, 皮膜碼: >> -, 單位別: >> I, 油品種類: >> Z, 塗油量: >> Z, 包裝代碼: >> E0 , 保護膜碼: >> -, 客戶試片取樣型式: >> -, 調質碼: >> S, 套筒碼: >> P , 規格: >> A792SSGR80, 製造標準: >> ASTM, 表面處理劑種類: >> Z, 表面處理劑塗佈量: >> Z, 伸長率測試: >> N, 硬度測試碼: >> N, 抗拉強度測試: >> N, 降伏強度測試: >> N, 厚度變異: >> 0, 訂單正面顏色(五碼): >> SRH5Z, 正面漆膜厚: >> 25, 正面漆塗漆型式幾塗幾烤: >> 2, 修邊碼: >> Y, 重量碼: >> AW, 鋼捲捲向: >> O, 鍍層碼: >> AZ50, 20251013 11:53:16 (25008) 厚度變異: 0 >> -1.5, | H:厚度偏薄
PPGL | 2509EFE028/001 |  | 1. 製造標準為MS、ASTM或銷新加坡之訂單，若無技術指定優先用料，請優先使用國內料，勿使用ANFEN (OFP00406)-{.不符.} | 1. 訂單若有厚度變異，冷軋厚度公差比照烤漆計算公式 , 但最小為 1/2 公差做設定 (OFP00254)-{.不符.} 2. "偏薄要求訂單" 鍍後厚度減 鍍後厚度下限需大於 0.02 MM,以免發生厚度不足狀況 (OFP00369)-{.不符.} 3. 製造標準為MS、ASTM或銷新加坡之訂單，若無技術指定優先用料，請優先使用國內料，勿使用ANFEN (OFP00406)-{.不符.} 4. 【提醒】！本單為直立式包裝，嚴禁鍍鋅或烤漆後以STAGGER捲取 (OFP00451)-{.不符.} 5. ※超耐候一系列用途要確認是否有英制公差需求，有英制公差需求時選配碼用ON027※ (OFP00680)-{.不符.} | 訂單:2509EFE028/001 CPL <生產備註> 事項如下 . 除HGI/ HGL 訂單邊緣不噴油. 其餘皆側緣噴油 (RMK00285) . 【美加訂單生產注意事項-CPL】1.客戶美加地區訂單實施修邊刀最大使用顆數上限(20顆) (RMK00717) . 【美加訂單生產注意事項-CPL】2.排程備註:注意修邊品質與毛邊 (RMK00717) . 【美加訂單生產注意事項-CPL】3.去毛邊輥的管制：兩側壓力均設定1.0 kg/cm2 (RMK00717) | 訂單:2509EFE028/001 CR1 <生產備註> 事項如下 . 【美加訂單生產注意事項-CR】1.兩側各加開一個spot cooling增加冷卻效果。 (RMK00717) . 【美加訂單生產注意事項-CR】2.發生毛邊時，請降速生產減輕毛邊程度，暫留討論後再處置。 (RMK00717) | 訂單:2509EFE028/001 CR2 <生產備註> 事項如下 . 【美加訂單生產注意事項-CR】1.兩側各加開一個spot cooling增加冷卻效果。 (RMK00717) . 【美加訂單生產注意事項-CR】2.發生毛邊時，請降速生產減輕毛邊程度，暫留討論後再處置。 (RMK00717) | 訂單:2509EFE028/001 CG1 <生產備註> 事項如下 . 鍍鋅表面不可有鋅痕、壓痕、凹陷、及刮傷 、應變痕等。 (RMK00054) . 鍍層 AZ150 (含) 以上 , 鋅花等級 C~E 目標D，避免鋅花晶界明顯後續造成烤漆點狀未塗漆。 (RMK00565) . 【美加訂單生產注意事項-CG1】副操確認完回控制室後，於生產排程鋼號旁簽名紀錄，以利後續追查(該排程生產完，排程單將保留)。 (RMK00717) . 【美加訂單生產注意事項-CG1】中央段副操每顆銲道出Pot時觀察銲道同時，確認Beaver Tail與鋼板接觸之Guide Roll羊毛氈狀況，並適時添加潤滑油(避免乾掉)。 (RMK00717) | 訂單:2509EFE028/001 CG2 <生產備註> 事項如下 . 鍍鋅表面不可有鋅痕、壓痕、凹陷、及刮傷 、應變痕等。 (RMK00054) . 鍍層 AZ150 (含) 以上 , 鋅花等級 C~E 目標D，避免鋅花晶界明顯後續造成烤漆點狀未塗漆。 (RMK00565) . 【美加訂單生產注意事項-CG2】1.使用SUB-NOZZLE (RMK00717) | 訂單:2509EFE028/001 CC1 <生產備註> 事項如下 . 正面面漆(20U)及正面總膜厚(25U)要求管制90%以上之膜厚,未達標準降級. (RMK00054) . 若背面面漆(20U)及背面總膜厚(25U)時要求管制90%以上之膜厚,未達標準降級 (RMK00054) . 面漆=18U(90%)~請購基準22U(110%),標準板總膜厚=5+20U(100%面漆). (RMK00054) . 30CM*全寬*留1塊給LAB及1塊給塗料商, (RMK00054) . 【捲取】注意！本單為直立式包裝。禁用STAGGER捲取送包裝！送RCL重處理例外。 (RMK00512) . 【美加訂單生產注意事項-CCP】1.請烤漆入口依照正背面漆鋼捲投向規定進行鋼捲投入。 (RMK00717) . 【美加訂單生產注意事項-CCP】2.烤漆入口依照鋼捲投向規定進行鋼捲投入。(CR1/CG1 CR2/CG2-->正向入料。CR1/CG2 CR2/CG1-->反向入料) (RMK00717) . 【美加訂單生產注意事項-CCP】3.此訂單背面漆一律採Nature塗裝，塗裝黏度設定40秒以上 (RMK00717) | 訂單:2509EFE028/001 CC2 <生產備註> 事項如下 . 正面面漆(20U)及正面總膜厚(25U)要求管制90%以上之膜厚,未達標準降級. (RMK00054) . 若背面面漆(20U)及背面總膜厚(25U)時要求管制90%以上之膜厚,未達標準降級 (RMK00054) . 面漆=18U(90%)~請購基準22U(110%),標準板總膜厚=5+20U(100%面漆). (RMK00054) . 30CM*全寬*留1塊給LAB及1塊給塗料商, (RMK00054) . 【捲取】注意！本單為直立式包裝。禁用STAGGER捲取送包裝！送RCL重處理例外。 (RMK00512) . 【美加訂單生產注意事項-CCP】1.請烤漆入口依照正背面漆鋼捲投向規定進行鋼捲投入。 (RMK00717) . 【美加訂單生產注意事項-CCP】2.烤漆入口依照鋼捲投向規定進行鋼捲投入。(CR1/CG1 CR2/CG2-->正向入料。CR1/CG2 CR2/CG1-->反向入料) (RMK00717) . 【美加訂單生產注意事項-CCP】3.此訂單背面漆一律採Nature塗裝，塗裝黏度設定40秒以上 (RMK00717) | 訂單:2509EFE028/001 RCL <生產備註> 事項如下 . 【捲取】注意！本單為直立式包裝。禁用STAGGER捲取送包裝！送RCL重處理例外。 (RMK00512) | 訂單:2509EFE028/001 CCPK 無 <生產備註> 事項 | 訂單:2509EFE028/001 CGQC <品檢備註> 事項如下 . 鍍層 AZ150 (含) 以上 , 鋅花等級 C~E 目標D，避免鋅花晶界明顯後續造成烤漆點狀未塗漆。 (RMK00565) | 訂單:2509EFE028/001 CCQC <品檢備註> 事項如下 . 【捲取】注意！本單為直立式包裝。禁用STAGGER捲取送包裝！送RCL重處理例外。 (RMK00512) | 訂單:2509EFE028/001 TOL 無 <生產備註> 事項 |  | 訂單 2509EFE028/001 修改記錄如下: 20250917 15:52:14 (25008) 退火碼: >> H2, 用途碼: >> COG003, 背面標示: >> S000, 訂單背面顏色(五碼): >> BW4CY, 背面漆膜厚: >> 12.5, 背面漆塗漆型式幾塗幾烤: >> 2, 鉻酸鹽: >> Z, 訂單厚度: >> 0.015, 訂單重: >> 20, 重量容許率(下限): >> 10, 重量容許率(上限): >> 10, 訂單寬度: >> 40.875, 鍍製方式: >> AC, 鋼捲內徑: >> 508, 鋼捲下限重: >> 2.73, 鋼捲上限重: >> 4.54, 壓花條件碼: >> -, 表面花紋: >> R, 綠色識別碼: >> -, 印刷輥號: >> -, 產品代碼: >> PPGL, 皮膜碼: >> -, 單位別: >> I, 油品種類: >> Z, 塗油量: >> Z, 包裝代碼: >> E0 , 保護膜碼: >> -, 客戶試片取樣型式: >> -, 調質碼: >> S, 套筒碼: >> P , 規格: >> A792SSGR80, 製造標準: >> ASTM, 表面處理劑種類: >> Z, 表面處理劑塗佈量: >> Z, 伸長率測試: >> N, 硬度測試碼: >> N, 抗拉強度測試: >> N, 降伏強度測試: >> N, 厚度變異: >> 0, 訂單正面顏色(五碼): >> SBG47, 正面漆膜厚: >> 25, 正面漆塗漆型式幾塗幾烤: >> 2, 修邊碼: >> Y, 重量碼: >> AW, 鋼捲捲向: >> O, 鍍層碼: >> AZ50, 20251013 11:54:17 (25008) 厚度變異: 0 >> -1.5, | H:厚度偏薄
PPGL | 2509EFE028/002 |  | 1. 製造標準為MS、ASTM或銷新加坡之訂單，若無技術指定優先用料，請優先使用國內料，勿使用ANFEN (OFP00406)-{.不符.} | 1. 訂單若有厚度變異，冷軋厚度公差比照烤漆計算公式 , 但最小為 1/2 公差做設定 (OFP00254)-{.不符.} 2. "偏薄要求訂單" 鍍後厚度減 鍍後厚度下限需大於 0.02 MM,以免發生厚度不足狀況 (OFP00369)-{.不符.} 3. 製造標準為MS、ASTM或銷新加坡之訂單，若無技術指定優先用料，請優先使用國內料，勿使用ANFEN (OFP00406)-{.不符.} 4. 【提醒】！本單為直立式包裝，嚴禁鍍鋅或烤漆後以STAGGER捲取 (OFP00451)-{.不符.} 5. ※超耐候一系列用途要確認是否有英制公差需求，有英制公差需求時選配碼用ON027※ (OFP00680)-{.不符.} | 訂單:2509EFE028/002 CPL <生產備註> 事項如下 . 除HGI/ HGL 訂單邊緣不噴油. 其餘皆側緣噴油 (RMK00285) . 【美加訂單生產注意事項-CPL】1.客戶美加地區訂單實施修邊刀最大使用顆數上限(20顆) (RMK00717) . 【美加訂單生產注意事項-CPL】2.排程備註:注意修邊品質與毛邊 (RMK00717) . 【美加訂單生產注意事項-CPL】3.去毛邊輥的管制：兩側壓力均設定1.0 kg/cm2 (RMK00717) | 訂單:2509EFE028/002 CR1 <生產備註> 事項如下 . 【美加訂單生產注意事項-CR】1.兩側各加開一個spot cooling增加冷卻效果。 (RMK00717) . 【美加訂單生產注意事項-CR】2.發生毛邊時，請降速生產減輕毛邊程度，暫留討論後再處置。 (RMK00717) | 訂單:2509EFE028/002 CR2 <生產備註> 事項如下 . 【美加訂單生產注意事項-CR】1.兩側各加開一個spot cooling增加冷卻效果。 (RMK00717) . 【美加訂單生產注意事項-CR】2.發生毛邊時，請降速生產減輕毛邊程度，暫留討論後再處置。 (RMK00717) | 訂單:2509EFE028/002 CG1 <生產備註> 事項如下 . 鍍鋅表面不可有鋅痕、壓痕、凹陷、及刮傷 、應變痕等。 (RMK00054) . 鍍層 AZ150 (含) 以上 , 鋅花等級 C~E 目標D，避免鋅花晶界明顯後續造成烤漆點狀未塗漆。 (RMK00565) . 【美加訂單生產注意事項-CG1】副操確認完回控制室後，於生產排程鋼號旁簽名紀錄，以利後續追查(該排程生產完，排程單將保留)。 (RMK00717) . 【美加訂單生產注意事項-CG1】中央段副操每顆銲道出Pot時觀察銲道同時，確認Beaver Tail與鋼板接觸之Guide Roll羊毛氈狀況，並適時添加潤滑油(避免乾掉)。 (RMK00717) | 訂單:2509EFE028/002 CG2 <生產備註> 事項如下 . 鍍鋅表面不可有鋅痕、壓痕、凹陷、及刮傷 、應變痕等。 (RMK00054) . 鍍層 AZ150 (含) 以上 , 鋅花等級 C~E 目標D，避免鋅花晶界明顯後續造成烤漆點狀未塗漆。 (RMK00565) . 【美加訂單生產注意事項-CG2】1.使用SUB-NOZZLE (RMK00717) | 訂單:2509EFE028/002 CC1 <生產備註> 事項如下 . 正面面漆(20U)及正面總膜厚(25U)要求管制90%以上之膜厚,未達標準降級. (RMK00054) . 若背面面漆(20U)及背面總膜厚(25U)時要求管制90%以上之膜厚,未達標準降級 (RMK00054) . 面漆=18U(90%)~請購基準22U(110%),標準板總膜厚=5+20U(100%面漆). (RMK00054) . 30CM*全寬*留1塊給LAB及1塊給塗料商, (RMK00054) . 【捲取】注意！本單為直立式包裝。禁用STAGGER捲取送包裝！送RCL重處理例外。 (RMK00512) . 【美加訂單生產注意事項-CCP】1.請烤漆入口依照正背面漆鋼捲投向規定進行鋼捲投入。 (RMK00717) . 【美加訂單生產注意事項-CCP】2.烤漆入口依照鋼捲投向規定進行鋼捲投入。(CR1/CG1 CR2/CG2-->正向入料。CR1/CG2 CR2/CG1-->反向入料) (RMK00717) . 【美加訂單生產注意事項-CCP】3.此訂單背面漆一律採Nature塗裝，塗裝黏度設定40秒以上 (RMK00717) | 訂單:2509EFE028/002 CC2 <生產備註> 事項如下 . 正面面漆(20U)及正面總膜厚(25U)要求管制90%以上之膜厚,未達標準降級. (RMK00054) . 若背面面漆(20U)及背面總膜厚(25U)時要求管制90%以上之膜厚,未達標準降級 (RMK00054) . 面漆=18U(90%)~請購基準22U(110%),標準板總膜厚=5+20U(100%面漆). (RMK00054) . 30CM*全寬*留1塊給LAB及1塊給塗料商, (RMK00054) . 【捲取】注意！本單為直立式包裝。禁用STAGGER捲取送包裝！送RCL重處理例外。 (RMK00512) . 【美加訂單生產注意事項-CCP】1.請烤漆入口依照正背面漆鋼捲投向規定進行鋼捲投入。 (RMK00717) . 【美加訂單生產注意事項-CCP】2.烤漆入口依照鋼捲投向規定進行鋼捲投入。(CR1/CG1 CR2/CG2-->正向入料。CR1/CG2 CR2/CG1-->反向入料) (RMK00717) . 【美加訂單生產注意事項-CCP】3.此訂單背面漆一律採Nature塗裝，塗裝黏度設定40秒以上 (RMK00717) | 訂單:2509EFE028/002 RCL <生產備註> 事項如下 . 【捲取】注意！本單為直立式包裝。禁用STAGGER捲取送包裝！送RCL重處理例外。 (RMK00512) | 訂單:2509EFE028/002 CCPK 無 <生產備註> 事項 | 訂單:2509EFE028/002 CGQC <品檢備註> 事項如下 . 鍍層 AZ150 (含) 以上 , 鋅花等級 C~E 目標D，避免鋅花晶界明顯後續造成烤漆點狀未塗漆。 (RMK00565) | 訂單:2509EFE028/002 CCQC <品檢備註> 事項如下 . 【捲取】注意！本單為直立式包裝。禁用STAGGER捲取送包裝！送RCL重處理例外。 (RMK00512) | 訂單:2509EFE028/002 TOL 無 <生產備註> 事項 |  | 訂單 2509EFE028/002 修改記錄如下: 20250917 15:52:25 (25008) 退火碼: >> H2, 用途碼: >> COG003, 背面標示: >> S000, 訂單背面顏色(五碼): >> BW4CY, 背面漆膜厚: >> 12.5, 背面漆塗漆型式幾塗幾烤: >> 2, 鉻酸鹽: >> Z, 訂單厚度: >> 0.015, 訂單重: >> 40, 重量容許率(下限): >> 10, 重量容許率(上限): >> 10, 訂單寬度: >> 40.875, 鍍製方式: >> AC, 鋼捲內徑: >> 508, 鋼捲下限重: >> 2.73, 鋼捲上限重: >> 4.54, 壓花條件碼: >> -, 表面花紋: >> R, 綠色識別碼: >> -, 印刷輥號: >> -, 產品代碼: >> PPGL, 皮膜碼: >> -, 單位別: >> I, 油品種類: >> Z, 塗油量: >> Z, 包裝代碼: >> E0 , 保護膜碼: >> -, 客戶試片取樣型式: >> -, 調質碼: >> S, 套筒碼: >> P , 規格: >> A792SSGR80, 製造標準: >> ASTM, 表面處理劑種類: >> Z, 表面處理劑塗佈量: >> Z, 伸長率測試: >> N, 硬度測試碼: >> N, 抗拉強度測試: >> N, 降伏強度測試: >> N, 厚度變異: >> 0, 訂單正面顏色(五碼): >> SCS49, 正面漆膜厚: >> 25, 正面漆塗漆型式幾塗幾烤: >> 2, 修邊碼: >> Y, 重量碼: >> AW, 鋼捲捲向: >> O, 鍍層碼: >> AZ50, 20251013 11:54:29 (25008) 厚度變異: 0 >> -1.5, | H:厚度偏薄
PPGL | 2509EFE029/001 |  | 1. 製造標準為MS、ASTM或銷新加坡之訂單，若無技術指定優先用料，請優先使用國內料，勿使用ANFEN (OFP00406)-{.不符.} | 1. 訂單若有厚度變異，冷軋厚度公差比照烤漆計算公式 , 但最小為 1/2 公差做設定 (OFP00254)-{.不符.} 2. "偏薄要求訂單" 鍍後厚度減 鍍後厚度下限需大於 0.02 MM,以免發生厚度不足狀況 (OFP00369)-{.不符.} 3. 製造標準為MS、ASTM或銷新加坡之訂單，若無技術指定優先用料，請優先使用國內料，勿使用ANFEN (OFP00406)-{.不符.} 4. 【提醒】！本單為直立式包裝，嚴禁鍍鋅或烤漆後以STAGGER捲取 (OFP00451)-{.不符.} 5. ※超耐候一系列用途要確認是否有英制公差需求，有英制公差需求時選配碼用ON027※ (OFP00680)-{.不符.} | 訂單:2509EFE029/001 CPL <生產備註> 事項如下 . 除HGI/ HGL 訂單邊緣不噴油. 其餘皆側緣噴油 (RMK00285) . 【美加訂單生產注意事項-CPL】1.客戶美加地區訂單實施修邊刀最大使用顆數上限(20顆) (RMK00717) . 【美加訂單生產注意事項-CPL】2.排程備註:注意修邊品質與毛邊 (RMK00717) . 【美加訂單生產注意事項-CPL】3.去毛邊輥的管制：兩側壓力均設定1.0 kg/cm2 (RMK00717) | 訂單:2509EFE029/001 CR1 <生產備註> 事項如下 . 【美加訂單生產注意事項-CR】1.兩側各加開一個spot cooling增加冷卻效果。 (RMK00717) . 【美加訂單生產注意事項-CR】2.發生毛邊時，請降速生產減輕毛邊程度，暫留討論後再處置。 (RMK00717) | 訂單:2509EFE029/001 CR2 <生產備註> 事項如下 . 【美加訂單生產注意事項-CR】1.兩側各加開一個spot cooling增加冷卻效果。 (RMK00717) . 【美加訂單生產注意事項-CR】2.發生毛邊時，請降速生產減輕毛邊程度，暫留討論後再處置。 (RMK00717) | 訂單:2509EFE029/001 CG1 <生產備註> 事項如下 . 鍍鋅表面不可有鋅痕、壓痕、凹陷、及刮傷 、應變痕等。 (RMK00054) . 鍍層 AZ150 (含) 以上 , 鋅花等級 C~E 目標D，避免鋅花晶界明顯後續造成烤漆點狀未塗漆。 (RMK00565) . 【美加訂單生產注意事項-CG1】副操確認完回控制室後，於生產排程鋼號旁簽名紀錄，以利後續追查(該排程生產完，排程單將保留)。 (RMK00717) . 【美加訂單生產注意事項-CG1】中央段副操每顆銲道出Pot時觀察銲道同時，確認Beaver Tail與鋼板接觸之Guide Roll羊毛氈狀況，並適時添加潤滑油(避免乾掉)。 (RMK00717) | 訂單:2509EFE029/001 CG2 <生產備註> 事項如下 . 鍍鋅表面不可有鋅痕、壓痕、凹陷、及刮傷 、應變痕等。 (RMK00054) . 鍍層 AZ150 (含) 以上 , 鋅花等級 C~E 目標D，避免鋅花晶界明顯後續造成烤漆點狀未塗漆。 (RMK00565) . 【美加訂單生產注意事項-CG2】1.使用SUB-NOZZLE (RMK00717) | 訂單:2509EFE029/001 CC1 <生產備註> 事項如下 . 正面面漆(20U)及正面總膜厚(25U)要求管制90%以上之膜厚,未達標準降級. (RMK00054) . 若背面面漆(20U)及背面總膜厚(25U)時要求管制90%以上之膜厚,未達標準降級 (RMK00054) . 面漆=18U(90%)~請購基準22U(110%),標準板總膜厚=5+20U(100%面漆). (RMK00054) . 30CM*全寬*留1塊給LAB及1塊給塗料商, (RMK00054) . 【捲取】注意！本單為直立式包裝。禁用STAGGER捲取送包裝！送RCL重處理例外。 (RMK00512) . 【美加訂單生產注意事項-CCP】1.請烤漆入口依照正背面漆鋼捲投向規定進行鋼捲投入。 (RMK00717) . 【美加訂單生產注意事項-CCP】2.烤漆入口依照鋼捲投向規定進行鋼捲投入。(CR1/CG1 CR2/CG2-->正向入料。CR1/CG2 CR2/CG1-->反向入料) (RMK00717) . 【美加訂單生產注意事項-CCP】3.此訂單背面漆一律採Nature塗裝，塗裝黏度設定40秒以上 (RMK00717) | 訂單:2509EFE029/001 CC2 <生產備註> 事項如下 . 正面面漆(20U)及正面總膜厚(25U)要求管制90%以上之膜厚,未達標準降級. (RMK00054) . 若背面面漆(20U)及背面總膜厚(25U)時要求管制90%以上之膜厚,未達標準降級 (RMK00054) . 面漆=18U(90%)~請購基準22U(110%),標準板總膜厚=5+20U(100%面漆). (RMK00054) . 30CM*全寬*留1塊給LAB及1塊給塗料商, (RMK00054) . 【捲取】注意！本單為直立式包裝。禁用STAGGER捲取送包裝！送RCL重處理例外。 (RMK00512) . 【美加訂單生產注意事項-CCP】1.請烤漆入口依照正背面漆鋼捲投向規定進行鋼捲投入。 (RMK00717) . 【美加訂單生產注意事項-CCP】2.烤漆入口依照鋼捲投向規定進行鋼捲投入。(CR1/CG1 CR2/CG2-->正向入料。CR1/CG2 CR2/CG1-->反向入料) (RMK00717) . 【美加訂單生產注意事項-CCP】3.此訂單背面漆一律採Nature塗裝，塗裝黏度設定40秒以上 (RMK00717) | 訂單:2509EFE029/001 RCL <生產備註> 事項如下 . 【捲取】注意！本單為直立式包裝。禁用STAGGER捲取送包裝！送RCL重處理例外。 (RMK00512) | 訂單:2509EFE029/001 CCPK 無 <生產備註> 事項 | 訂單:2509EFE029/001 CGQC <品檢備註> 事項如下 . 鍍層 AZ150 (含) 以上 , 鋅花等級 C~E 目標D，避免鋅花晶界明顯後續造成烤漆點狀未塗漆。 (RMK00565) | 訂單:2509EFE029/001 CCQC <品檢備註> 事項如下 . 【捲取】注意！本單為直立式包裝。禁用STAGGER捲取送包裝！送RCL重處理例外。 (RMK00512) | 訂單:2509EFE029/001 TOL 無 <生產備註> 事項 |  | 訂單 2509EFE029/001 修改記錄如下: 20250917 15:53:00 (25008) 退火碼: >> H2, 用途碼: >> COG003, 背面標示: >> S000, 訂單背面顏色(五碼): >> BW4CY, 背面漆膜厚: >> 12.5, 背面漆塗漆型式幾塗幾烤: >> 2, 鉻酸鹽: >> Z, 訂單厚度: >> 0.015, 訂單重: >> 20, 重量容許率(下限): >> 10, 重量容許率(上限): >> 10, 訂單寬度: >> 40.875, 鍍製方式: >> AC, 鋼捲內徑: >> 508, 鋼捲下限重: >> 2.73, 鋼捲上限重: >> 4.54, 壓花條件碼: >> -, 表面花紋: >> R, 綠色識別碼: >> -, 印刷輥號: >> -, 產品代碼: >> PPGL, 皮膜碼: >> -, 單位別: >> I, 油品種類: >> Z, 塗油量: >> Z, 包裝代碼: >> E0 , 保護膜碼: >> -, 客戶試片取樣型式: >> -, 調質碼: >> S, 套筒碼: >> P , 規格: >> A792SSGR80, 製造標準: >> ASTM, 表面處理劑種類: >> Z, 表面處理劑塗佈量: >> Z, 伸長率測試: >> N, 硬度測試碼: >> N, 抗拉強度測試: >> N, 降伏強度測試: >> N, 厚度變異: >> 0, 訂單正面顏色(五碼): >> SBT69, 正面漆膜厚: >> 25, 正面漆塗漆型式幾塗幾烤: >> 2, 修邊碼: >> Y, 重量碼: >> AW, 鋼捲捲向: >> I, 鍍層碼: >> AZ50, 20250930 15:02:11 (25008) 厚度變異: 0 >> -1.5, | H:厚度偏薄
PPGL | 2509EFE029/002 |  | 1. 製造標準為MS、ASTM或銷新加坡之訂單，若無技術指定優先用料，請優先使用國內料，勿使用ANFEN (OFP00406)-{.不符.} | 1. 訂單若有厚度變異，冷軋厚度公差比照烤漆計算公式 , 但最小為 1/2 公差做設定 (OFP00254)-{.不符.} 2. "偏薄要求訂單" 鍍後厚度減 鍍後厚度下限需大於 0.02 MM,以免發生厚度不足狀況 (OFP00369)-{.不符.} 3. 製造標準為MS、ASTM或銷新加坡之訂單，若無技術指定優先用料，請優先使用國內料，勿使用ANFEN (OFP00406)-{.不符.} 4. 【提醒】！本單為直立式包裝，嚴禁鍍鋅或烤漆後以STAGGER捲取 (OFP00451)-{.不符.} 5. ※超耐候一系列用途要確認是否有英制公差需求，有英制公差需求時選配碼用ON027※ (OFP00680)-{.不符.} | 訂單:2509EFE029/002 CPL <生產備註> 事項如下 . 除HGI/ HGL 訂單邊緣不噴油. 其餘皆側緣噴油 (RMK00285) . 【美加訂單生產注意事項-CPL】1.客戶美加地區訂單實施修邊刀最大使用顆數上限(20顆) (RMK00717) . 【美加訂單生產注意事項-CPL】2.排程備註:注意修邊品質與毛邊 (RMK00717) . 【美加訂單生產注意事項-CPL】3.去毛邊輥的管制：兩側壓力均設定1.0 kg/cm2 (RMK00717) | 訂單:2509EFE029/002 CR1 <生產備註> 事項如下 . 【美加訂單生產注意事項-CR】1.兩側各加開一個spot cooling增加冷卻效果。 (RMK00717) . 【美加訂單生產注意事項-CR】2.發生毛邊時，請降速生產減輕毛邊程度，暫留討論後再處置。 (RMK00717) | 訂單:2509EFE029/002 CR2 <生產備註> 事項如下 . 【美加訂單生產注意事項-CR】1.兩側各加開一個spot cooling增加冷卻效果。 (RMK00717) . 【美加訂單生產注意事項-CR】2.發生毛邊時，請降速生產減輕毛邊程度，暫留討論後再處置。 (RMK00717) | 訂單:2509EFE029/002 CG1 <生產備註> 事項如下 . 鍍鋅表面不可有鋅痕、壓痕、凹陷、及刮傷 、應變痕等。 (RMK00054) . 鍍層 AZ150 (含) 以上 , 鋅花等級 C~E 目標D，避免鋅花晶界明顯後續造成烤漆點狀未塗漆。 (RMK00565) . 【美加訂單生產注意事項-CG1】副操確認完回控制室後，於生產排程鋼號旁簽名紀錄，以利後續追查(該排程生產完，排程單將保留)。 (RMK00717) . 【美加訂單生產注意事項-CG1】中央段副操每顆銲道出Pot時觀察銲道同時，確認Beaver Tail與鋼板接觸之Guide Roll羊毛氈狀況，並適時添加潤滑油(避免乾掉)。 (RMK00717) | 訂單:2509EFE029/002 CG2 <生產備註> 事項如下 . 鍍鋅表面不可有鋅痕、壓痕、凹陷、及刮傷 、應變痕等。 (RMK00054) . 鍍層 AZ150 (含) 以上 , 鋅花等級 C~E 目標D，避免鋅花晶界明顯後續造成烤漆點狀未塗漆。 (RMK00565) . 【美加訂單生產注意事項-CG2】1.使用SUB-NOZZLE (RMK00717) | 訂單:2509EFE029/002 CC1 <生產備註> 事項如下 . 正面面漆(20U)及正面總膜厚(25U)要求管制90%以上之膜厚,未達標準降級. (RMK00054) . 若背面面漆(20U)及背面總膜厚(25U)時要求管制90%以上之膜厚,未達標準降級 (RMK00054) . 面漆=18U(90%)~請購基準22U(110%),標準板總膜厚=5+20U(100%面漆). (RMK00054) . 30CM*全寬*留1塊給LAB及1塊給塗料商, (RMK00054) . 【捲取】注意！本單為直立式包裝。禁用STAGGER捲取送包裝！送RCL重處理例外。 (RMK00512) . 【美加訂單生產注意事項-CCP】1.請烤漆入口依照正背面漆鋼捲投向規定進行鋼捲投入。 (RMK00717) . 【美加訂單生產注意事項-CCP】2.烤漆入口依照鋼捲投向規定進行鋼捲投入。(CR1/CG1 CR2/CG2-->正向入料。CR1/CG2 CR2/CG1-->反向入料) (RMK00717) . 【美加訂單生產注意事項-CCP】3.此訂單背面漆一律採Nature塗裝，塗裝黏度設定40秒以上 (RMK00717) | 訂單:2509EFE029/002 CC2 <生產備註> 事項如下 . 正面面漆(20U)及正面總膜厚(25U)要求管制90%以上之膜厚,未達標準降級. (RMK00054) . 若背面面漆(20U)及背面總膜厚(25U)時要求管制90%以上之膜厚,未達標準降級 (RMK00054) . 面漆=18U(90%)~請購基準22U(110%),標準板總膜厚=5+20U(100%面漆). (RMK00054) . 30CM*全寬*留1塊給LAB及1塊給塗料商, (RMK00054) . 【捲取】注意！本單為直立式包裝。禁用STAGGER捲取送包裝！送RCL重處理例外。 (RMK00512) . 【美加訂單生產注意事項-CCP】1.請烤漆入口依照正背面漆鋼捲投向規定進行鋼捲投入。 (RMK00717) . 【美加訂單生產注意事項-CCP】2.烤漆入口依照鋼捲投向規定進行鋼捲投入。(CR1/CG1 CR2/CG2-->正向入料。CR1/CG2 CR2/CG1-->反向入料) (RMK00717) . 【美加訂單生產注意事項-CCP】3.此訂單背面漆一律採Nature塗裝，塗裝黏度設定40秒以上 (RMK00717) | 訂單:2509EFE029/002 RCL <生產備註> 事項如下 . 【捲取】注意！本單為直立式包裝。禁用STAGGER捲取送包裝！送RCL重處理例外。 (RMK00512) | 訂單:2509EFE029/002 CCPK 無 <生產備註> 事項 | 訂單:2509EFE029/002 CGQC <品檢備註> 事項如下 . 鍍層 AZ150 (含) 以上 , 鋅花等級 C~E 目標D，避免鋅花晶界明顯後續造成烤漆點狀未塗漆。 (RMK00565) | 訂單:2509EFE029/002 CCQC <品檢備註> 事項如下 . 【捲取】注意！本單為直立式包裝。禁用STAGGER捲取送包裝！送RCL重處理例外。 (RMK00512) | 訂單:2509EFE029/002 TOL 無 <生產備註> 事項 |  | 訂單 2509EFE029/002 修改記錄如下: 20250917 15:53:10 (25008) 退火碼: >> H2, 用途碼: >> COG003, 背面標示: >> S000, 訂單背面顏色(五碼): >> BW4CY, 背面漆膜厚: >> 12.5, 背面漆塗漆型式幾塗幾烤: >> 2, 鉻酸鹽: >> Z, 訂單厚度: >> 0.015, 訂單重: >> 20, 重量容許率(下限): >> 10, 重量容許率(上限): >> 10, 訂單寬度: >> 40.875, 鍍製方式: >> AC, 鋼捲內徑: >> 508, 鋼捲下限重: >> 2.73, 鋼捲上限重: >> 4.54, 壓花條件碼: >> -, 表面花紋: >> R, 綠色識別碼: >> -, 印刷輥號: >> -, 產品代碼: >> PPGL, 皮膜碼: >> -, 單位別: >> I, 油品種類: >> Z, 塗油量: >> Z, 包裝代碼: >> E0 , 保護膜碼: >> -, 客戶試片取樣型式: >> -, 調質碼: >> S, 套筒碼: >> P , 規格: >> A792SSGR80, 製造標準: >> ASTM, 表面處理劑種類: >> Z, 表面處理劑塗佈量: >> Z, 伸長率測試: >> N, 硬度測試碼: >> N, 抗拉強度測試: >> N, 降伏強度測試: >> N, 厚度變異: >> 0, 訂單正面顏色(五碼): >> SYS57, 正面漆膜厚: >> 25, 正面漆塗漆型式幾塗幾烤: >> 2, 修邊碼: >> Y, 重量碼: >> AW, 鋼捲捲向: >> I, 鍍層碼: >> AZ50, 20250930 15:03:28 (25008) 厚度變異: 0 >> -1.5, | H:厚度偏薄
PPGL | 2509EFE031/001 | 1. 因鋼套桶因縫接處容易對鋼捲產生轉印，所以請確認客戶是否知悉轉印風險 (OFP00256)-{.不符.} | 1. 烤漆產品"門板"類...指定使用CSC（含 CH）或DS用料，切勿用其它料源 (OFP00129)-{.不符.} 2. 製造標準為MS、ASTM或銷新加坡之訂單，若無技術指定優先用料，請優先使用國內料，勿使用ANFEN (OFP00406)-{.不符.} | 1. 因鋼套桶因縫接處容易對鋼捲產生轉印，所以請確認客戶是否知悉轉印風險 (OFP00256)-{.不符.} 2. 備註：XXXXX 標準MASS=XXX 為生產與品管依據。排程MASS為請購用不用理會 (OFP00293)-{.不符.} 3. 製造標準為MS、ASTM或銷新加坡之訂單，若無技術指定優先用料，請優先使用國內料，勿使用ANFEN (OFP00406)-{.不符.} 4. 【提醒】！本單為直立式包裝，嚴禁鍍鋅或烤漆後以STAGGER捲取 (OFP00451)-{.不符.} 5. 此經銷商有簽訂1/2厚度公差保證(無厚度變異),請調整冷軋與鍍鋅厚度公差管制範圍. 保證 ASTM 厚度公差 (OFP00180)-{.不符.} | 訂單:2509EFE031/001 CPL <生產備註> 事項如下 . 指定使用CSC或中龍或者日本用料，切勿用其它料源。會訴賠... (RMK00241) . 除HGI/ HGL 訂單邊緣不噴油. 其餘皆側緣噴油 (RMK00285) | 訂單:2509EFE031/001 CR1 <生產備註> 事項如下 . 指定使用CSC或中龍或者日本用料，切勿用其它料源。會訴賠... (RMK00241) . 完軋寬度超出管制值上限≦2mm時,冷軋繼續生產並填寫品質異常通報單給鍍鋅線,以便調整張力與板溫 (RMK00278) . 此經銷商保證平均厚度在1/2厚度公差內，厚度量測NG時，如單位長度符合範圍，請放行 (RMK00402) | 訂單:2509EFE031/001 CR2 <生產備註> 事項如下 . 指定使用CSC或中龍或者日本用料，切勿用其它料源。會訴賠... (RMK00241) . 完軋寬度超出管制值上限≦2mm時,冷軋繼續生產並填寫品質異常通報單給鍍鋅線,以便調整張力與板溫 (RMK00278) . 此經銷商保證平均厚度在1/2厚度公差內，厚度量測NG時，如單位長度符合範圍，請放行 (RMK00402) | 訂單:2509EFE031/001 CG1 <生產備註> 事項如下 . 捲門用 注意鍍層控制STD 至 STD+30間 (RMK00102) . 因成形性需求故鍍層量有上限管制，排程變換前後一顆分切請U3暫留，待產線確認鍍層量後再行處置。 (RMK00102) . ★ SKP+T/L 的 EL％總和 CQ ＞0.8％,材質SAE1012＞0.6 ％ --->一定要達到不然會訴賠★ (RMK00241) . 指定使用CSC或中龍或者日本用料，切勿用其它料源。會訴賠... (RMK00241) . 因為SKP+T/L 的 EL％總和 CQ ＞0.8％,材質SAE1012＞0.6 ％以上時，烤漆品檢測試Fluting 會NG降級 (RMK00241) . 若SKP+T/L 的 EL％總和 CQ ＞0.8％,材質SAE1012＞0.6 ％ 未能符合，反應給下製程與TED工程師 (RMK00241) . 此經銷商保證平均厚度在1/2厚度公差內，厚度量測NG時，如單位長度符合範圍，請放行 (RMK00402) | 訂單:2509EFE031/001 CG2 <生產備註> 事項如下 . 捲門用 注意鍍層控制STD 至 STD+30間 (RMK00102) . 因成形性需求故鍍層量有上限管制，排程變換前後一顆分切請U3暫留，待產線確認鍍層量後再行處置。 (RMK00102) . ★ SKP+T/L 的 EL％總和 CQ ＞0.8％,材質SAE1012＞0.6 ％ --->一定要達到不然會訴賠★ (RMK00241) . 指定使用CSC或中龍或者日本用料，切勿用其它料源。會訴賠... (RMK00241) . 因為SKP+T/L 的 EL％總和 CQ ＞0.8％,材質SAE1012＞0.6 ％以上時，烤漆品檢測試Fluting 會NG降級 (RMK00241) . 若SKP+T/L 的 EL％總和 CQ ＞0.8％,材質SAE1012＞0.6 ％ 未能符合，反應給下製程與TED工程師 (RMK00241) . 此經銷商保證平均厚度在1/2厚度公差內，厚度量測NG時，如單位長度符合範圍，請放行 (RMK00402) | 訂單:2509EFE031/001 CC1 <生產備註> 事項如下 . 【MASS】BW70Z 標準MASS=60+185=245 為生產與品管依據。排程MASS為請購用不用理會 (RMK-E_CHIN) . 超低光澤產品,色差計塗佈量依據5+20U為基準. (RMK00102) . 請出口人員貼上"請勿堆疊"紅色標簽. (RMK00102) . R字頭色碼因色差對膜厚極其敏感，MASS目標102%~115%之間 (RMK00102) . R字頭色碼塗佈量須在20U以上,不然會有白色點狀(繩紋),已被客戶訴賠. (RMK00102) . 捲起單位張力請加大至 5.5 (RMK00102) . 一般CQ T/L EL％目標0.1％，視板面或狀況可做調整--->不然下製程會發生FLUTING會訴賠 (RMK00241) . ★本產品因訴賠過，一定得做 Fluting TEST，線上EL％有調整時需再確認★ (RMK00241) . 1.此為NEO塗料,色差計請用有"(20150105)"的標準樣檔名確認色差值,找不到檔案時請通知TED工程師，分機#321 (RMK00343) . 2.色差放行標準為ΔL、Δa、Δb≦±0.6,光澤放行標準放寬到7以下放行,目視色差不管制 (RMK00343) . 2015年發生過訴賠。請出口使用鋼套桶前請檢查焊接處，以免捲取後產生折痕 (RMK00381) . 此經銷商保證平均厚度在1/2厚度公差內，厚度量測NG時，如單位長度符合範圍，請放行 (RMK00402) . 【捲取】注意！本單為直立式包裝。禁用STAGGER捲取送包裝！送RCL重處理例外。 (RMK00512) | 訂單:2509EFE031/001 CC2 <生產備註> 事項如下 . 【MASS】BW70Z 標準MASS=60+185=245 為生產與品管依據。排程MASS為請購用不用理會 (RMK-E_CHIN) . 超低光澤產品,色差計塗佈量依據5+20U為基準. (RMK00102) . 請出口人員貼上"請勿堆疊"紅色標簽. (RMK00102) . R字頭色碼因色差對膜厚極其敏感，MASS目標102%~115%之間 (RMK00102) . R字頭色碼塗佈量須在20U以上,不然會有白色點狀(繩紋),已被客戶訴賠. (RMK00102) . 一般CQ T/L EL％目標0.1％，視板面或狀況可做調整--->不然下製程會發生FLUTING會訴賠 (RMK00241) . ★本產品因訴賠過，一定得做 Fluting TEST，線上EL％有調整時需再確認★ (RMK00241) . 1.此為NEO塗料,色差計請用有"(20150105)"的標準樣檔名確認色差值,找不到檔案時請通知TED工程師，分機#321 (RMK00343) . 2.色差放行標準為ΔL、Δa、Δb≦±0.6,光澤放行標準放寬到7以下放行,目視色差不管制 (RMK00343) . 2015年發生過訴賠。請出口使用鋼套桶前請檢查焊接處，以免捲取後產生折痕 (RMK00381) . 此經銷商保證平均厚度在1/2厚度公差內，厚度量測NG時，如單位長度符合範圍，請放行 (RMK00402) . 【捲取】注意！本單為直立式包裝。禁用STAGGER捲取送包裝！送RCL重處理例外。 (RMK00512) | 訂單:2509EFE031/001 RCL <生產備註> 事項如下 . 【捲取】注意！本單為直立式包裝。禁用STAGGER捲取送包裝！送RCL重處理例外。 (RMK00512) | 訂單:2509EFE031/001 CCPK 無 <生產備註> 事項 | 訂單:2509EFE031/001 CGQC 無 <品檢備註> 事項 | 訂單:2509EFE031/001 CCQC <品檢備註> 事項如下 . 【MASS】BW70Z 標準MASS=60+185=245 為生產與品管依據。排程MASS為請購用不用理會 (RMK-E_CHIN) . ★本產品因訴賠過，一定得做 Fluting TEST，線上EL％有調整時需再確認★ (RMK00241) . 1.此為NEO塗料,色差計請用有"(20150105)"的標準樣檔名確認色差值,找不到檔案時請通知TED工程師，分機#321 (RMK00343) . 2.色差放行標準為ΔL、Δa、Δb≦±0.6,光澤放行標準放寬到7以下放行,目視色差不管制 (RMK00343) . 【捲取】注意！本單為直立式包裝。禁用STAGGER捲取送包裝！送RCL重處理例外。 (RMK00512) | 訂單:2509EFE031/001 TOL 無 <生產備註> 事項 | 【MASS】BW70Z 標準MASS=60+185=245 為生產與品管依據。排程MASS為請購用不用理會^^/CC1/CC2/CCQC/^^ <<.E_CHIN 2025/09/30 10:17.>> | 訂單 2509EFE031/001 修改記錄如下: 20250919 13:42:56 (06023) 退火碼: >> S1, 用途碼: >> COA010, 背面標示: >> C852, 訂單背面顏色(五碼): >> BW70Z, 背面漆膜厚: >> NOM, 背面漆塗漆型式幾塗幾烤: >> 2, 鉻酸鹽: >> Z, 訂單厚度: >> 0.47, 訂單重: >> 100, 重量容許率(下限): >> 10, 重量容許率(上限): >> 10, 訂單寬度: >> 914, 鍍製方式: >> AC, 鋼捲內徑: >> 508, 鋼捲下限重: >> 2.5, 鋼捲上限重: >> 5, 壓花條件碼: >> -, 表面花紋: >> R, 綠色識別碼: >> -, 印刷輥號: >> -, 產品代碼: >> PPGL, 皮膜碼: >> -, 單位別: >> M, 油品種類: >> Z, 塗油量: >> Z, 包裝代碼: >> E0 , 保護膜碼: >> -, 客戶試片取樣型式: >> -, 調質碼: >> S, 套筒碼: >> S , 規格: >> A792MSSGR275, 製造標準: >> ASTM, 表面處理劑種類: >> Z, 表面處理劑塗佈量: >> Z, 伸長率測試: >> N, 硬度測試碼: >> N, 抗拉強度測試: >> N, 降伏強度測試: >> N, 厚度變異: >> 0, 訂單正面顏色(五碼): >> RYB97, 正面漆膜厚: >> 25, 正面漆塗漆型式幾塗幾烤: >> 2, 修邊碼: >> Y, 重量碼: >> AW, 鋼捲捲向: >> O, 鍍層碼: >> AZM150, | F:保證1/2 ASTM 厚度公差
PPGL | 2509EFE031/002 | 1. 因鋼套桶因縫接處容易對鋼捲產生轉印，所以請確認客戶是否知悉轉印風險 (OFP00256)-{.不符.} | 1. 烤漆產品"門板"類...指定使用CSC（含 CH）或DS用料，切勿用其它料源 (OFP00129)-{.不符.} 2. 製造標準為MS、ASTM或銷新加坡之訂單，若無技術指定優先用料，請優先使用國內料，勿使用ANFEN (OFP00406)-{.不符.} | 1. 因鋼套桶因縫接處容易對鋼捲產生轉印，所以請確認客戶是否知悉轉印風險 (OFP00256)-{.不符.} 2. 備註：XXXXX 標準MASS=XXX 為生產與品管依據。排程MASS為請購用不用理會 (OFP00293)-{.不符.} 3. 製造標準為MS、ASTM或銷新加坡之訂單，若無技術指定優先用料，請優先使用國內料，勿使用ANFEN (OFP00406)-{.不符.} 4. 【提醒】！本單為直立式包裝，嚴禁鍍鋅或烤漆後以STAGGER捲取 (OFP00451)-{.不符.} 5. 此經銷商有簽訂1/2厚度公差保證(無厚度變異),請調整冷軋與鍍鋅厚度公差管制範圍. 保證 ASTM 厚度公差 (OFP00180)-{.不符.} | 訂單:2509EFE031/002 CPL <生產備註> 事項如下 . 指定使用CSC或中龍或者日本用料，切勿用其它料源。會訴賠... (RMK00241) . 除HGI/ HGL 訂單邊緣不噴油. 其餘皆側緣噴油 (RMK00285) | 訂單:2509EFE031/002 CR1 <生產備註> 事項如下 . 指定使用CSC或中龍或者日本用料，切勿用其它料源。會訴賠... (RMK00241) . 完軋寬度超出管制值上限≦2mm時,冷軋繼續生產並填寫品質異常通報單給鍍鋅線,以便調整張力與板溫 (RMK00278) . 此經銷商保證平均厚度在1/2厚度公差內，厚度量測NG時，如單位長度符合範圍，請放行 (RMK00402) | 訂單:2509EFE031/002 CR2 <生產備註> 事項如下 . 指定使用CSC或中龍或者日本用料，切勿用其它料源。會訴賠... (RMK00241) . 完軋寬度超出管制值上限≦2mm時,冷軋繼續生產並填寫品質異常通報單給鍍鋅線,以便調整張力與板溫 (RMK00278) . 此經銷商保證平均厚度在1/2厚度公差內，厚度量測NG時，如單位長度符合範圍，請放行 (RMK00402) | 訂單:2509EFE031/002 CG1 <生產備註> 事項如下 . 捲門用 注意鍍層控制STD 至 STD+30間 (RMK00102) . 因成形性需求故鍍層量有上限管制，排程變換前後一顆分切請U3暫留，待產線確認鍍層量後再行處置。 (RMK00102) . ★ SKP+T/L 的 EL％總和 CQ ＞0.8％,材質SAE1012＞0.6 ％ --->一定要達到不然會訴賠★ (RMK00241) . 指定使用CSC或中龍或者日本用料，切勿用其它料源。會訴賠... (RMK00241) . 因為SKP+T/L 的 EL％總和 CQ ＞0.8％,材質SAE1012＞0.6 ％以上時，烤漆品檢測試Fluting 會NG降級 (RMK00241) . 若SKP+T/L 的 EL％總和 CQ ＞0.8％,材質SAE1012＞0.6 ％ 未能符合，反應給下製程與TED工程師 (RMK00241) . 此經銷商保證平均厚度在1/2厚度公差內，厚度量測NG時，如單位長度符合範圍，請放行 (RMK00402) | 訂單:2509EFE031/002 CG2 <生產備註> 事項如下 . 捲門用 注意鍍層控制STD 至 STD+30間 (RMK00102) . 因成形性需求故鍍層量有上限管制，排程變換前後一顆分切請U3暫留，待產線確認鍍層量後再行處置。 (RMK00102) . ★ SKP+T/L 的 EL％總和 CQ ＞0.8％,材質SAE1012＞0.6 ％ --->一定要達到不然會訴賠★ (RMK00241) . 指定使用CSC或中龍或者日本用料，切勿用其它料源。會訴賠... (RMK00241) . 因為SKP+T/L 的 EL％總和 CQ ＞0.8％,材質SAE1012＞0.6 ％以上時，烤漆品檢測試Fluting 會NG降級 (RMK00241) . 若SKP+T/L 的 EL％總和 CQ ＞0.8％,材質SAE1012＞0.6 ％ 未能符合，反應給下製程與TED工程師 (RMK00241) . 此經銷商保證平均厚度在1/2厚度公差內，厚度量測NG時，如單位長度符合範圍，請放行 (RMK00402) | 訂單:2509EFE031/002 CC1 <生產備註> 事項如下 . 【MASS】BW70Z 標準MASS=60+185=245 為生產與品管依據。排程MASS為請購用不用理會 (RMK-E_CHIN) . 超低光澤產品,色差計塗佈量依據5+20U為基準. (RMK00102) . 請出口人員貼上"請勿堆疊"紅色標簽. (RMK00102) . R字頭色碼因色差對膜厚極其敏感，MASS目標102%~115%之間 (RMK00102) . R字頭色碼塗佈量須在20U以上,不然會有白色點狀(繩紋),已被客戶訴賠. (RMK00102) . 捲起單位張力請加大至 5.5 (RMK00102) . 一般CQ T/L EL％目標0.1％，視板面或狀況可做調整--->不然下製程會發生FLUTING會訴賠 (RMK00241) . ★本產品因訴賠過，一定得做 Fluting TEST，線上EL％有調整時需再確認★ (RMK00241) . 2015年發生過訴賠。請出口使用鋼套桶前請檢查焊接處，以免捲取後產生折痕 (RMK00381) . 此經銷商保證平均厚度在1/2厚度公差內，厚度量測NG時，如單位長度符合範圍，請放行 (RMK00402) . 【捲取】注意！本單為直立式包裝。禁用STAGGER捲取送包裝！送RCL重處理例外。 (RMK00512) | 訂單:2509EFE031/002 CC2 <生產備註> 事項如下 . 【MASS】BW70Z 標準MASS=60+185=245 為生產與品管依據。排程MASS為請購用不用理會 (RMK-E_CHIN) . 超低光澤產品,色差計塗佈量依據5+20U為基準. (RMK00102) . 請出口人員貼上"請勿堆疊"紅色標簽. (RMK00102) . R字頭色碼因色差對膜厚極其敏感，MASS目標102%~115%之間 (RMK00102) . R字頭色碼塗佈量須在20U以上,不然會有白色點狀(繩紋),已被客戶訴賠. (RMK00102) . 一般CQ T/L EL％目標0.1％，視板面或狀況可做調整--->不然下製程會發生FLUTING會訴賠 (RMK00241) . ★本產品因訴賠過，一定得做 Fluting TEST，線上EL％有調整時需再確認★ (RMK00241) . 2015年發生過訴賠。請出口使用鋼套桶前請檢查焊接處，以免捲取後產生折痕 (RMK00381) . 此經銷商保證平均厚度在1/2厚度公差內，厚度量測NG時，如單位長度符合範圍，請放行 (RMK00402) . 【捲取】注意！本單為直立式包裝。禁用STAGGER捲取送包裝！送RCL重處理例外。 (RMK00512) | 訂單:2509EFE031/002 RCL <生產備註> 事項如下 . 【捲取】注意！本單為直立式包裝。禁用STAGGER捲取送包裝！送RCL重處理例外。 (RMK00512) | 訂單:2509EFE031/002 CCPK 無 <生產備註> 事項 | 訂單:2509EFE031/002 CGQC 無 <品檢備註> 事項 | 訂單:2509EFE031/002 CCQC <品檢備註> 事項如下 . 【MASS】BW70Z 標準MASS=60+185=245 為生產與品管依據。排程MASS為請購用不用理會 (RMK-E_CHIN) . ★本產品因訴賠過，一定得做 Fluting TEST，線上EL％有調整時需再確認★ (RMK00241) . 【捲取】注意！本單為直立式包裝。禁用STAGGER捲取送包裝！送RCL重處理例外。 (RMK00512) | 訂單:2509EFE031/002 TOL 無 <生產備註> 事項 | 【MASS】BW70Z 標準MASS=60+185=245 為生產與品管依據。排程MASS為請購用不用理會^^/CC1/CC2/CCQC/^^ <<.E_CHIN 2025/09/30 10:18.>> | 訂單 2509EFE031/002 修改記錄如下: 20250919 13:42:59 (06023) 退火碼: >> S1, 用途碼: >> COA010, 背面標示: >> C852, 訂單背面顏色(五碼): >> BW70Z, 背面漆膜厚: >> NOM, 背面漆塗漆型式幾塗幾烤: >> 2, 鉻酸鹽: >> Z, 訂單厚度: >> 0.47, 訂單重: >> 75, 重量容許率(下限): >> 10, 重量容許率(上限): >> 10, 訂單寬度: >> 914, 鍍製方式: >> AC, 鋼捲內徑: >> 508, 鋼捲下限重: >> 2.5, 鋼捲上限重: >> 5, 壓花條件碼: >> -, 表面花紋: >> R, 綠色識別碼: >> -, 印刷輥號: >> -, 產品代碼: >> PPGL, 皮膜碼: >> -, 單位別: >> M, 油品種類: >> Z, 塗油量: >> Z, 包裝代碼: >> E0 , 保護膜碼: >> -, 客戶試片取樣型式: >> -, 調質碼: >> S, 套筒碼: >> S , 規格: >> A792MSSGR275, 製造標準: >> ASTM, 表面處理劑種類: >> Z, 表面處理劑塗佈量: >> Z, 伸長率測試: >> N, 硬度測試碼: >> N, 抗拉強度測試: >> N, 降伏強度測試: >> N, 厚度變異: >> 0, 訂單正面顏色(五碼): >> RYF40, 正面漆膜厚: >> 25, 正面漆塗漆型式幾塗幾烤: >> 2, 修邊碼: >> Y, 重量碼: >> AW, 鋼捲捲向: >> O, 鍍層碼: >> AZM150, | F:保證1/2 ASTM 厚度公差
PPGL | 2509EFE032/001 | 1. 因鋼套桶因縫接處容易對鋼捲產生轉印，所以請確認客戶是否知悉轉印風險 (OFP00256)-{.不符.} 2. 避免客戶下單用途別與色碼不符 (用途碼:COA010, 正面色碼:RYF684 不符)(OFP00029)-{.不符.} | 1. 烤漆產品"門板"類...指定使用CSC（含 CH）或DS用料，切勿用其它料源 (OFP00129)-{.不符.} 2. 製造標準為MS、ASTM或銷新加坡之訂單，若無技術指定優先用料，請優先使用國內料，勿使用ANFEN (OFP00406)-{.不符.} | 1. 因鋼套桶因縫接處容易對鋼捲產生轉印，所以請確認客戶是否知悉轉印風險 (OFP00256)-{.不符.} 2. 備註：XXXXX 標準MASS=XXX 為生產與品管依據。排程MASS為請購用不用理會 (OFP00293)-{.不符.} 3. 製造標準為MS、ASTM或銷新加坡之訂單，若無技術指定優先用料，請優先使用國內料，勿使用ANFEN (OFP00406)-{.不符.} 4. 【提醒】！本單為直立式包裝，嚴禁鍍鋅或烤漆後以STAGGER捲取 (OFP00451)-{.不符.} 5. 此經銷商有簽訂1/2厚度公差保證(無厚度變異),請調整冷軋與鍍鋅厚度公差管制範圍. 保證 ASTM 厚度公差 (OFP00180)-{.不符.} | 訂單:2509EFE032/001 CPL <生產備註> 事項如下 . 指定使用CSC或中龍或者日本用料，切勿用其它料源。會訴賠... (RMK00241) . 除HGI/ HGL 訂單邊緣不噴油. 其餘皆側緣噴油 (RMK00285) | 訂單:2509EFE032/001 CR1 <生產備註> 事項如下 . 指定使用CSC或中龍或者日本用料，切勿用其它料源。會訴賠... (RMK00241) . 完軋寬度超出管制值上限≦2mm時,冷軋繼續生產並填寫品質異常通報單給鍍鋅線,以便調整張力與板溫 (RMK00278) . 此經銷商保證平均厚度在1/2厚度公差內，厚度量測NG時，如單位長度符合範圍，請放行 (RMK00402) | 訂單:2509EFE032/001 CR2 <生產備註> 事項如下 . 指定使用CSC或中龍或者日本用料，切勿用其它料源。會訴賠... (RMK00241) . 完軋寬度超出管制值上限≦2mm時,冷軋繼續生產並填寫品質異常通報單給鍍鋅線,以便調整張力與板溫 (RMK00278) . 此經銷商保證平均厚度在1/2厚度公差內，厚度量測NG時，如單位長度符合範圍，請放行 (RMK00402) | 訂單:2509EFE032/001 CG1 <生產備註> 事項如下 . 捲門用 注意鍍層控制STD 至 STD+30間 (RMK00102) . 因成形性需求故鍍層量有上限管制，排程變換前後一顆分切請U3暫留，待產線確認鍍層量後再行處置。 (RMK00102) . ★ SKP+T/L 的 EL％總和 CQ ＞0.8％,材質SAE1012＞0.6 ％ --->一定要達到不然會訴賠★ (RMK00241) . 指定使用CSC或中龍或者日本用料，切勿用其它料源。會訴賠... (RMK00241) . 因為SKP+T/L 的 EL％總和 CQ ＞0.8％,材質SAE1012＞0.6 ％以上時，烤漆品檢測試Fluting 會NG降級 (RMK00241) . 若SKP+T/L 的 EL％總和 CQ ＞0.8％,材質SAE1012＞0.6 ％ 未能符合，反應給下製程與TED工程師 (RMK00241) . 此經銷商保證平均厚度在1/2厚度公差內，厚度量測NG時，如單位長度符合範圍，請放行 (RMK00402) | 訂單:2509EFE032/001 CG2 <生產備註> 事項如下 . 捲門用 注意鍍層控制STD 至 STD+30間 (RMK00102) . 因成形性需求故鍍層量有上限管制，排程變換前後一顆分切請U3暫留，待產線確認鍍層量後再行處置。 (RMK00102) . ★ SKP+T/L 的 EL％總和 CQ ＞0.8％,材質SAE1012＞0.6 ％ --->一定要達到不然會訴賠★ (RMK00241) . 指定使用CSC或中龍或者日本用料，切勿用其它料源。會訴賠... (RMK00241) . 因為SKP+T/L 的 EL％總和 CQ ＞0.8％,材質SAE1012＞0.6 ％以上時，烤漆品檢測試Fluting 會NG降級 (RMK00241) . 若SKP+T/L 的 EL％總和 CQ ＞0.8％,材質SAE1012＞0.6 ％ 未能符合，反應給下製程與TED工程師 (RMK00241) . 此經銷商保證平均厚度在1/2厚度公差內，厚度量測NG時，如單位長度符合範圍，請放行 (RMK00402) | 訂單:2509EFE032/001 CC1 <生產備註> 事項如下 . 【MASS】BW70Z 標準MASS=60+185=245 為生產與品管依據。排程MASS為請購用不用理會 (RMK-E_CHIN) . 超低光澤產品,色差計塗佈量依據5+20U為基準. (RMK00102) . 請出口人員貼上"請勿堆疊"紅色標簽. (RMK00102) . R字頭色碼因色差對膜厚極其敏感，MASS目標102%~115%之間 (RMK00102) . R字頭色碼塗佈量須在20U以上,不然會有白色點狀(繩紋),已被客戶訴賠. (RMK00102) . 捲起單位張力請加大至 5.5 (RMK00102) . 一般CQ T/L EL％目標0.1％，視板面或狀況可做調整--->不然下製程會發生FLUTING會訴賠 (RMK00241) . ★本產品因訴賠過，一定得做 Fluting TEST，線上EL％有調整時需再確認★ (RMK00241) . 2015年發生過訴賠。請出口使用鋼套桶前請檢查焊接處，以免捲取後產生折痕 (RMK00381) . 此經銷商保證平均厚度在1/2厚度公差內，厚度量測NG時，如單位長度符合範圍，請放行 (RMK00402) . 【捲取】注意！本單為直立式包裝。禁用STAGGER捲取送包裝！送RCL重處理例外。 (RMK00512) | 訂單:2509EFE032/001 CC2 <生產備註> 事項如下 . 【MASS】BW70Z 標準MASS=60+185=245 為生產與品管依據。排程MASS為請購用不用理會 (RMK-E_CHIN) . 超低光澤產品,色差計塗佈量依據5+20U為基準. (RMK00102) . 請出口人員貼上"請勿堆疊"紅色標簽. (RMK00102) . R字頭色碼因色差對膜厚極其敏感，MASS目標102%~115%之間 (RMK00102) . R字頭色碼塗佈量須在20U以上,不然會有白色點狀(繩紋),已被客戶訴賠. (RMK00102) . 一般CQ T/L EL％目標0.1％，視板面或狀況可做調整--->不然下製程會發生FLUTING會訴賠 (RMK00241) . ★本產品因訴賠過，一定得做 Fluting TEST，線上EL％有調整時需再確認★ (RMK00241) . 2015年發生過訴賠。請出口使用鋼套桶前請檢查焊接處，以免捲取後產生折痕 (RMK00381) . 此經銷商保證平均厚度在1/2厚度公差內，厚度量測NG時，如單位長度符合範圍，請放行 (RMK00402) . 【捲取】注意！本單為直立式包裝。禁用STAGGER捲取送包裝！送RCL重處理例外。 (RMK00512) | 訂單:2509EFE032/001 RCL <生產備註> 事項如下 . 【捲取】注意！本單為直立式包裝。禁用STAGGER捲取送包裝！送RCL重處理例外。 (RMK00512) | 訂單:2509EFE032/001 CCPK 無 <生產備註> 事項 | 訂單:2509EFE032/001 CGQC 無 <品檢備註> 事項 | 訂單:2509EFE032/001 CCQC <品檢備註> 事項如下 . 【MASS】BW70Z 標準MASS=60+185=245 為生產與品管依據。排程MASS為請購用不用理會 (RMK-E_CHIN) . ★本產品因訴賠過，一定得做 Fluting TEST，線上EL％有調整時需再確認★ (RMK00241) . 【捲取】注意！本單為直立式包裝。禁用STAGGER捲取送包裝！送RCL重處理例外。 (RMK00512) | 訂單:2509EFE032/001 TOL 無 <生產備註> 事項 | 【MASS】BW70Z 標準MASS=60+185=245 為生產與品管依據。排程MASS為請購用不用理會^^/CC1/CC2/CCQC/^^ <<.E_CHIN 2025/09/30 09:54.>> | 訂單 2509EFE032/001 修改記錄如下: 20250919 13:44:42 (06023) 退火碼: >> S1, 用途碼: >> COA010, 背面標示: >> C852, 訂單背面顏色(五碼): >> BW70Z, 背面漆膜厚: >> NOM, 背面漆塗漆型式幾塗幾烤: >> 2, 鉻酸鹽: >> Z, 訂單厚度: >> 0.47, 訂單重: >> 75, 重量容許率(下限): >> 10, 重量容許率(上限): >> 10, 訂單寬度: >> 914, 鍍製方式: >> AC, 鋼捲內徑: >> 508, 鋼捲下限重: >> 2.5, 鋼捲上限重: >> 5, 壓花條件碼: >> -, 表面花紋: >> R, 綠色識別碼: >> -, 印刷輥號: >> -, 產品代碼: >> PPGL, 皮膜碼: >> -, 單位別: >> M, 油品種類: >> Z, 塗油量: >> Z, 包裝代碼: >> E0 , 保護膜碼: >> -, 客戶試片取樣型式: >> -, 調質碼: >> S, 套筒碼: >> S , 規格: >> A792MSSGR275, 製造標準: >> ASTM, 表面處理劑種類: >> Z, 表面處理劑塗佈量: >> Z, 伸長率測試: >> N, 硬度測試碼: >> N, 抗拉強度測試: >> N, 降伏強度測試: >> N, 厚度變異: >> 0, 訂單正面顏色(五碼): >> RYF68, 正面漆膜厚: >> 25, 正面漆塗漆型式幾塗幾烤: >> 2, 修邊碼: >> Y, 重量碼: >> AW, 鋼捲捲向: >> O, 鍍層碼: >> AZM150, | F:保證1/2 ASTM 厚度公差
PPGL | 2509EFE032/002 | 1. 因鋼套桶因縫接處容易對鋼捲產生轉印，所以請確認客戶是否知悉轉印風險 (OFP00256)-{.不符.} | 1. 烤漆產品"門板"類...指定使用CSC（含 CH）或DS用料，切勿用其它料源 (OFP00129)-{.不符.} 2. 製造標準為MS、ASTM或銷新加坡之訂單，若無技術指定優先用料，請優先使用國內料，勿使用ANFEN (OFP00406)-{.不符.} | 1. 因鋼套桶因縫接處容易對鋼捲產生轉印，所以請確認客戶是否知悉轉印風險 (OFP00256)-{.不符.} 2. 備註：XXXXX 標準MASS=XXX 為生產與品管依據。排程MASS為請購用不用理會 (OFP00293)-{.不符.} 3. 製造標準為MS、ASTM或銷新加坡之訂單，若無技術指定優先用料，請優先使用國內料，勿使用ANFEN (OFP00406)-{.不符.} 4. 【提醒】！本單為直立式包裝，嚴禁鍍鋅或烤漆後以STAGGER捲取 (OFP00451)-{.不符.} 5. 此經銷商有簽訂1/2厚度公差保證(無厚度變異),請調整冷軋與鍍鋅厚度公差管制範圍. 保證 ASTM 厚度公差 (OFP00180)-{.不符.} | 訂單:2509EFE032/002 CPL <生產備註> 事項如下 . 指定使用CSC或中龍或者日本用料，切勿用其它料源。會訴賠... (RMK00241) . 除HGI/ HGL 訂單邊緣不噴油. 其餘皆側緣噴油 (RMK00285) | 訂單:2509EFE032/002 CR1 <生產備註> 事項如下 . 指定使用CSC或中龍或者日本用料，切勿用其它料源。會訴賠... (RMK00241) . 完軋寬度超出管制值上限≦2mm時,冷軋繼續生產並填寫品質異常通報單給鍍鋅線,以便調整張力與板溫 (RMK00278) . 此經銷商保證平均厚度在1/2厚度公差內，厚度量測NG時，如單位長度符合範圍，請放行 (RMK00402) | 訂單:2509EFE032/002 CR2 <生產備註> 事項如下 . 指定使用CSC或中龍或者日本用料，切勿用其它料源。會訴賠... (RMK00241) . 完軋寬度超出管制值上限≦2mm時,冷軋繼續生產並填寫品質異常通報單給鍍鋅線,以便調整張力與板溫 (RMK00278) . 此經銷商保證平均厚度在1/2厚度公差內，厚度量測NG時，如單位長度符合範圍，請放行 (RMK00402) | 訂單:2509EFE032/002 CG1 <生產備註> 事項如下 . 捲門用 注意鍍層控制STD 至 STD+30間 (RMK00102) . 因成形性需求故鍍層量有上限管制，排程變換前後一顆分切請U3暫留，待產線確認鍍層量後再行處置。 (RMK00102) . ★ SKP+T/L 的 EL％總和 CQ ＞0.8％,材質SAE1012＞0.6 ％ --->一定要達到不然會訴賠★ (RMK00241) . 指定使用CSC或中龍或者日本用料，切勿用其它料源。會訴賠... (RMK00241) . 因為SKP+T/L 的 EL％總和 CQ ＞0.8％,材質SAE1012＞0.6 ％以上時，烤漆品檢測試Fluting 會NG降級 (RMK00241) . 若SKP+T/L 的 EL％總和 CQ ＞0.8％,材質SAE1012＞0.6 ％ 未能符合，反應給下製程與TED工程師 (RMK00241) . 此經銷商保證平均厚度在1/2厚度公差內，厚度量測NG時，如單位長度符合範圍，請放行 (RMK00402) | 訂單:2509EFE032/002 CG2 <生產備註> 事項如下 . 捲門用 注意鍍層控制STD 至 STD+30間 (RMK00102) . 因成形性需求故鍍層量有上限管制，排程變換前後一顆分切請U3暫留，待產線確認鍍層量後再行處置。 (RMK00102) . ★ SKP+T/L 的 EL％總和 CQ ＞0.8％,材質SAE1012＞0.6 ％ --->一定要達到不然會訴賠★ (RMK00241) . 指定使用CSC或中龍或者日本用料，切勿用其它料源。會訴賠... (RMK00241) . 因為SKP+T/L 的 EL％總和 CQ ＞0.8％,材質SAE1012＞0.6 ％以上時，烤漆品檢測試Fluting 會NG降級 (RMK00241) . 若SKP+T/L 的 EL％總和 CQ ＞0.8％,材質SAE1012＞0.6 ％ 未能符合，反應給下製程與TED工程師 (RMK00241) . 此經銷商保證平均厚度在1/2厚度公差內，厚度量測NG時，如單位長度符合範圍，請放行 (RMK00402) | 訂單:2509EFE032/002 CC1 <生產備註> 事項如下 . 【MASS】BW70Z 標準MASS=60+185=245 為生產與品管依據。排程MASS為請購用不用理會 (RMK-E_CHIN) . 超低光澤產品,色差計塗佈量依據5+20U為基準. (RMK00102) . 請出口人員貼上"請勿堆疊"紅色標簽. (RMK00102) . R字頭色碼因色差對膜厚極其敏感，MASS目標102%~115%之間 (RMK00102) . R字頭色碼塗佈量須在20U以上,不然會有白色點狀(繩紋),已被客戶訴賠. (RMK00102) . 捲起單位張力請加大至 5.5 (RMK00102) . 本色容易有色差，尚未找到解決對策前，必須塗料商到場協助。 (RMK00221) . ★★★接到排程看到此一備註，請知會 TDCC 雯青#314 (RMK00221) . 一般CQ T/L EL％目標0.1％，視板面或狀況可做調整--->不然下製程會發生FLUTING會訴賠 (RMK00241) . ★本產品因訴賠過，一定得做 Fluting TEST，線上EL％有調整時需再確認★ (RMK00241) . 1.此為NEO塗料,色差計請用有"(20150105)"的標準樣檔名確認色差值,找不到檔案時請通知TED工程師，分機#321 (RMK00343) . 2.色差放行標準為ΔL、Δa、Δb≦±0.6,光澤放行標準放寬到7以下放行,目視色差不管制 (RMK00343) . 2015年發生過訴賠。請出口使用鋼套桶前請檢查焊接處，以免捲取後產生折痕 (RMK00381) . 此經銷商保證平均厚度在1/2厚度公差內，厚度量測NG時，如單位長度符合範圍，請放行 (RMK00402) . 【捲取】注意！本單為直立式包裝。禁用STAGGER捲取送包裝！送RCL重處理例外。 (RMK00512) | 訂單:2509EFE032/002 CC2 <生產備註> 事項如下 . 【MASS】BW70Z 標準MASS=60+185=245 為生產與品管依據。排程MASS為請購用不用理會 (RMK-E_CHIN) . 超低光澤產品,色差計塗佈量依據5+20U為基準. (RMK00102) . 請出口人員貼上"請勿堆疊"紅色標簽. (RMK00102) . R字頭色碼因色差對膜厚極其敏感，MASS目標102%~115%之間 (RMK00102) . R字頭色碼塗佈量須在20U以上,不然會有白色點狀(繩紋),已被客戶訴賠. (RMK00102) . 本色容易有色差，尚未找到解決對策前，必須塗料商到場協助。 (RMK00221) . ★★★接到排程看到此一備註，請知會 TDCC 雯青#314 (RMK00221) . 一般CQ T/L EL％目標0.1％，視板面或狀況可做調整--->不然下製程會發生FLUTING會訴賠 (RMK00241) . ★本產品因訴賠過，一定得做 Fluting TEST，線上EL％有調整時需再確認★ (RMK00241) . 1.此為NEO塗料,色差計請用有"(20150105)"的標準樣檔名確認色差值,找不到檔案時請通知TED工程師，分機#321 (RMK00343) . 2.色差放行標準為ΔL、Δa、Δb≦±0.6,光澤放行標準放寬到7以下放行,目視色差不管制 (RMK00343) . 2015年發生過訴賠。請出口使用鋼套桶前請檢查焊接處，以免捲取後產生折痕 (RMK00381) . 此經銷商保證平均厚度在1/2厚度公差內，厚度量測NG時，如單位長度符合範圍，請放行 (RMK00402) . 【捲取】注意！本單為直立式包裝。禁用STAGGER捲取送包裝！送RCL重處理例外。 (RMK00512) | 訂單:2509EFE032/002 RCL <生產備註> 事項如下 . 【捲取】注意！本單為直立式包裝。禁用STAGGER捲取送包裝！送RCL重處理例外。 (RMK00512) | 訂單:2509EFE032/002 CCPK 無 <生產備註> 事項 | 訂單:2509EFE032/002 CGQC 無 <品檢備註> 事項 | 訂單:2509EFE032/002 CCQC <品檢備註> 事項如下 . 【MASS】BW70Z 標準MASS=60+185=245 為生產與品管依據。排程MASS為請購用不用理會 (RMK-E_CHIN) . ★本產品因訴賠過，一定得做 Fluting TEST，線上EL％有調整時需再確認★ (RMK00241) . 1.此為NEO塗料,色差計請用有"(20150105)"的標準樣檔名確認色差值,找不到檔案時請通知TED工程師，分機#321 (RMK00343) . 2.色差放行標準為ΔL、Δa、Δb≦±0.6,光澤放行標準放寬到7以下放行,目視色差不管制 (RMK00343) . 【捲取】注意！本單為直立式包裝。禁用STAGGER捲取送包裝！送RCL重處理例外。 (RMK00512) | 訂單:2509EFE032/002 TOL 無 <生產備註> 事項 | 【MASS】BW70Z 標準MASS=60+185=245 為生產與品管依據。排程MASS為請購用不用理會^^/CC1/CC2/CCQC/^^ <<.E_CHIN 2025/09/30 09:55.>> | 訂單 2509EFE032/002 修改記錄如下: 20250919 13:44:45 (06023) 退火碼: >> S1, 用途碼: >> COA010, 背面標示: >> C852, 訂單背面顏色(五碼): >> BW70Z, 背面漆膜厚: >> NOM, 背面漆塗漆型式幾塗幾烤: >> 2, 鉻酸鹽: >> Z, 訂單厚度: >> 0.47, 訂單重: >> 50, 重量容許率(下限): >> 10, 重量容許率(上限): >> 10, 訂單寬度: >> 914, 鍍製方式: >> AC, 鋼捲內徑: >> 508, 鋼捲下限重: >> 2.5, 鋼捲上限重: >> 5, 壓花條件碼: >> -, 表面花紋: >> R, 綠色識別碼: >> -, 印刷輥號: >> -, 產品代碼: >> PPGL, 皮膜碼: >> -, 單位別: >> M, 油品種類: >> Z, 塗油量: >> Z, 包裝代碼: >> E0 , 保護膜碼: >> -, 客戶試片取樣型式: >> -, 調質碼: >> S, 套筒碼: >> S , 規格: >> A792MSSGR275, 製造標準: >> ASTM, 表面處理劑種類: >> Z, 表面處理劑塗佈量: >> Z, 伸長率測試: >> N, 硬度測試碼: >> N, 抗拉強度測試: >> N, 降伏強度測試: >> N, 厚度變異: >> 0, 訂單正面顏色(五碼): >> RBB56, 正面漆膜厚: >> 25, 正面漆塗漆型式幾塗幾烤: >> 2, 修邊碼: >> Y, 重量碼: >> AW, 鋼捲捲向: >> O, 鍍層碼: >> AZM150, | F:保證1/2 ASTM 厚度公差
PPGL | 2509EFE032/003 | 1. 因鋼套桶因縫接處容易對鋼捲產生轉印，所以請確認客戶是否知悉轉印風險 (OFP00256)-{.不符.} | 1. 烤漆產品"門板"類...指定使用CSC（含 CH）或DS用料，切勿用其它料源 (OFP00129)-{.不符.} 2. 製造標準為MS、ASTM或銷新加坡之訂單，若無技術指定優先用料，請優先使用國內料，勿使用ANFEN (OFP00406)-{.不符.} | 1. 因鋼套桶因縫接處容易對鋼捲產生轉印，所以請確認客戶是否知悉轉印風險 (OFP00256)-{.不符.} 2. 備註：XXXXX 標準MASS=XXX 為生產與品管依據。排程MASS為請購用不用理會 (OFP00293)-{.不符.} 3. 製造標準為MS、ASTM或銷新加坡之訂單，若無技術指定優先用料，請優先使用國內料，勿使用ANFEN (OFP00406)-{.不符.} 4. 【提醒】！本單為直立式包裝，嚴禁鍍鋅或烤漆後以STAGGER捲取 (OFP00451)-{.不符.} 5. 此經銷商有簽訂1/2厚度公差保證(無厚度變異),請調整冷軋與鍍鋅厚度公差管制範圍. 保證 ASTM 厚度公差 (OFP00180)-{.不符.} | 訂單:2509EFE032/003 CPL <生產備註> 事項如下 . 指定使用CSC或中龍或者日本用料，切勿用其它料源。會訴賠... (RMK00241) . 除HGI/ HGL 訂單邊緣不噴油. 其餘皆側緣噴油 (RMK00285) | 訂單:2509EFE032/003 CR1 <生產備註> 事項如下 . 指定使用CSC或中龍或者日本用料，切勿用其它料源。會訴賠... (RMK00241) . 完軋寬度超出管制值上限≦2mm時,冷軋繼續生產並填寫品質異常通報單給鍍鋅線,以便調整張力與板溫 (RMK00278) . 此經銷商保證平均厚度在1/2厚度公差內，厚度量測NG時，如單位長度符合範圍，請放行 (RMK00402) | 訂單:2509EFE032/003 CR2 <生產備註> 事項如下 . 指定使用CSC或中龍或者日本用料，切勿用其它料源。會訴賠... (RMK00241) . 完軋寬度超出管制值上限≦2mm時,冷軋繼續生產並填寫品質異常通報單給鍍鋅線,以便調整張力與板溫 (RMK00278) . 此經銷商保證平均厚度在1/2厚度公差內，厚度量測NG時，如單位長度符合範圍，請放行 (RMK00402) | 訂單:2509EFE032/003 CG1 <生產備註> 事項如下 . 捲門用 注意鍍層控制STD 至 STD+30間 (RMK00102) . 因成形性需求故鍍層量有上限管制，排程變換前後一顆分切請U3暫留，待產線確認鍍層量後再行處置。 (RMK00102) . ★ SKP+T/L 的 EL％總和 CQ ＞0.8％,材質SAE1012＞0.6 ％ --->一定要達到不然會訴賠★ (RMK00241) . 指定使用CSC或中龍或者日本用料，切勿用其它料源。會訴賠... (RMK00241) . 因為SKP+T/L 的 EL％總和 CQ ＞0.8％,材質SAE1012＞0.6 ％以上時，烤漆品檢測試Fluting 會NG降級 (RMK00241) . 若SKP+T/L 的 EL％總和 CQ ＞0.8％,材質SAE1012＞0.6 ％ 未能符合，反應給下製程與TED工程師 (RMK00241) . 此經銷商保證平均厚度在1/2厚度公差內，厚度量測NG時，如單位長度符合範圍，請放行 (RMK00402) | 訂單:2509EFE032/003 CG2 <生產備註> 事項如下 . 捲門用 注意鍍層控制STD 至 STD+30間 (RMK00102) . 因成形性需求故鍍層量有上限管制，排程變換前後一顆分切請U3暫留，待產線確認鍍層量後再行處置。 (RMK00102) . ★ SKP+T/L 的 EL％總和 CQ ＞0.8％,材質SAE1012＞0.6 ％ --->一定要達到不然會訴賠★ (RMK00241) . 指定使用CSC或中龍或者日本用料，切勿用其它料源。會訴賠... (RMK00241) . 因為SKP+T/L 的 EL％總和 CQ ＞0.8％,材質SAE1012＞0.6 ％以上時，烤漆品檢測試Fluting 會NG降級 (RMK00241) . 若SKP+T/L 的 EL％總和 CQ ＞0.8％,材質SAE1012＞0.6 ％ 未能符合，反應給下製程與TED工程師 (RMK00241) . 此經銷商保證平均厚度在1/2厚度公差內，厚度量測NG時，如單位長度符合範圍，請放行 (RMK00402) | 訂單:2509EFE032/003 CC1 <生產備註> 事項如下 . 【MASS】BW70Z 標準MASS=60+185=245 為生產與品管依據。排程MASS為請購用不用理會 (RMK-E_CHIN) . 超低光澤產品,色差計塗佈量依據5+20U為基準. (RMK00102) . 請出口人員貼上"請勿堆疊"紅色標簽. (RMK00102) . R字頭色碼因色差對膜厚極其敏感，MASS目標102%~115%之間 (RMK00102) . R字頭色碼塗佈量須在20U以上,不然會有白色點狀(繩紋),已被客戶訴賠. (RMK00102) . 捲起單位張力請加大至 5.5 (RMK00102) . 一般CQ T/L EL％目標0.1％，視板面或狀況可做調整--->不然下製程會發生FLUTING會訴賠 (RMK00241) . ★本產品因訴賠過，一定得做 Fluting TEST，線上EL％有調整時需再確認★ (RMK00241) . 2015年發生過訴賠。請出口使用鋼套桶前請檢查焊接處，以免捲取後產生折痕 (RMK00381) . 此經銷商保證平均厚度在1/2厚度公差內，厚度量測NG時，如單位長度符合範圍，請放行 (RMK00402) . 【捲取】注意！本單為直立式包裝。禁用STAGGER捲取送包裝！送RCL重處理例外。 (RMK00512) | 訂單:2509EFE032/003 CC2 <生產備註> 事項如下 . 【MASS】BW70Z 標準MASS=60+185=245 為生產與品管依據。排程MASS為請購用不用理會 (RMK-E_CHIN) . 超低光澤產品,色差計塗佈量依據5+20U為基準. (RMK00102) . 請出口人員貼上"請勿堆疊"紅色標簽. (RMK00102) . R字頭色碼因色差對膜厚極其敏感，MASS目標102%~115%之間 (RMK00102) . R字頭色碼塗佈量須在20U以上,不然會有白色點狀(繩紋),已被客戶訴賠. (RMK00102) . 一般CQ T/L EL％目標0.1％，視板面或狀況可做調整--->不然下製程會發生FLUTING會訴賠 (RMK00241) . ★本產品因訴賠過，一定得做 Fluting TEST，線上EL％有調整時需再確認★ (RMK00241) . 2015年發生過訴賠。請出口使用鋼套桶前請檢查焊接處，以免捲取後產生折痕 (RMK00381) . 此經銷商保證平均厚度在1/2厚度公差內，厚度量測NG時，如單位長度符合範圍，請放行 (RMK00402) . 【捲取】注意！本單為直立式包裝。禁用STAGGER捲取送包裝！送RCL重處理例外。 (RMK00512) | 訂單:2509EFE032/003 RCL <生產備註> 事項如下 . 【捲取】注意！本單為直立式包裝。禁用STAGGER捲取送包裝！送RCL重處理例外。 (RMK00512) | 訂單:2509EFE032/003 CCPK 無 <生產備註> 事項 | 訂單:2509EFE032/003 CGQC 無 <品檢備註> 事項 | 訂單:2509EFE032/003 CCQC <品檢備註> 事項如下 . 【MASS】BW70Z 標準MASS=60+185=245 為生產與品管依據。排程MASS為請購用不用理會 (RMK-E_CHIN) . ★本產品因訴賠過，一定得做 Fluting TEST，線上EL％有調整時需再確認★ (RMK00241) . 【捲取】注意！本單為直立式包裝。禁用STAGGER捲取送包裝！送RCL重處理例外。 (RMK00512) | 訂單:2509EFE032/003 TOL 無 <生產備註> 事項 | 【MASS】BW70Z 標準MASS=60+185=245 為生產與品管依據。排程MASS為請購用不用理會^^/CC1/CC2/CCQC/^^ <<.E_CHIN 2025/09/30 09:55.>> | 訂單 2509EFE032/003 修改記錄如下: 20250919 13:44:47 (06023) 退火碼: >> S1, 用途碼: >> COA010, 背面標示: >> C852, 訂單背面顏色(五碼): >> BW70Z, 背面漆膜厚: >> NOM, 背面漆塗漆型式幾塗幾烤: >> 2, 鉻酸鹽: >> Z, 訂單厚度: >> 0.47, 訂單重: >> 50, 重量容許率(下限): >> 10, 重量容許率(上限): >> 10, 訂單寬度: >> 914, 鍍製方式: >> AC, 鋼捲內徑: >> 508, 鋼捲下限重: >> 2.5, 鋼捲上限重: >> 5, 壓花條件碼: >> -, 表面花紋: >> R, 綠色識別碼: >> -, 印刷輥號: >> -, 產品代碼: >> PPGL, 皮膜碼: >> -, 單位別: >> M, 油品種類: >> Z, 塗油量: >> Z, 包裝代碼: >> E0 , 保護膜碼: >> -, 客戶試片取樣型式: >> -, 調質碼: >> S, 套筒碼: >> S , 規格: >> A792MSSGR275, 製造標準: >> ASTM, 表面處理劑種類: >> Z, 表面處理劑塗佈量: >> Z, 伸長率測試: >> N, 硬度測試碼: >> N, 抗拉強度測試: >> N, 降伏強度測試: >> N, 厚度變異: >> 0, 訂單正面顏色(五碼): >> RCF66, 正面漆膜厚: >> 25, 正面漆塗漆型式幾塗幾烤: >> 2, 修邊碼: >> Y, 重量碼: >> AW, 鋼捲捲向: >> O, 鍍層碼: >> AZM150, | F:保證1/2 ASTM 厚度公差
PPGL | 2509EFE033/001 | 1. 因鋼套桶因縫接處容易對鋼捲產生轉印，所以請確認客戶是否知悉轉印風險 (OFP00256)-{.不符.} | 1. 烤漆產品"門板"類...指定使用CSC（含 CH）或DS用料，切勿用其它料源 (OFP00129)-{.不符.} 2. 製造標準為MS、ASTM或銷新加坡之訂單，若無技術指定優先用料，請優先使用國內料，勿使用ANFEN (OFP00406)-{.不符.} | 1. 因鋼套桶因縫接處容易對鋼捲產生轉印，所以請確認客戶是否知悉轉印風險 (OFP00256)-{.不符.} 2. 備註：XXXXX 標準MASS=XXX 為生產與品管依據。排程MASS為請購用不用理會 (OFP00293)-{.不符.} 3. 製造標準為MS、ASTM或銷新加坡之訂單，若無技術指定優先用料，請優先使用國內料，勿使用ANFEN (OFP00406)-{.不符.} 4. 【提醒】！本單為直立式包裝，嚴禁鍍鋅或烤漆後以STAGGER捲取 (OFP00451)-{.不符.} 5. 此經銷商有簽訂1/2厚度公差保證(無厚度變異),請調整冷軋與鍍鋅厚度公差管制範圍. 保證 ASTM 厚度公差 (OFP00180)-{.不符.} | 訂單:2509EFE033/001 CPL <生產備註> 事項如下 . 指定使用CSC或中龍或者日本用料，切勿用其它料源。會訴賠... (RMK00241) . 除HGI/ HGL 訂單邊緣不噴油. 其餘皆側緣噴油 (RMK00285) | 訂單:2509EFE033/001 CR1 <生產備註> 事項如下 . 指定使用CSC或中龍或者日本用料，切勿用其它料源。會訴賠... (RMK00241) . 完軋寬度超出管制值上限≦2mm時,冷軋繼續生產並填寫品質異常通報單給鍍鋅線,以便調整張力與板溫 (RMK00278) . 此經銷商保證平均厚度在1/2厚度公差內，厚度量測NG時，如單位長度符合範圍，請放行 (RMK00402) | 訂單:2509EFE033/001 CR2 <生產備註> 事項如下 . 指定使用CSC或中龍或者日本用料，切勿用其它料源。會訴賠... (RMK00241) . 完軋寬度超出管制值上限≦2mm時,冷軋繼續生產並填寫品質異常通報單給鍍鋅線,以便調整張力與板溫 (RMK00278) . 此經銷商保證平均厚度在1/2厚度公差內，厚度量測NG時，如單位長度符合範圍，請放行 (RMK00402) | 訂單:2509EFE033/001 CG1 <生產備註> 事項如下 . 捲門用 注意鍍層控制STD 至 STD+30間 (RMK00102) . 因成形性需求故鍍層量有上限管制，排程變換前後一顆分切請U3暫留，待產線確認鍍層量後再行處置。 (RMK00102) . ★ SKP+T/L 的 EL％總和 CQ ＞0.8％,材質SAE1012＞0.6 ％ --->一定要達到不然會訴賠★ (RMK00241) . 指定使用CSC或中龍或者日本用料，切勿用其它料源。會訴賠... (RMK00241) . 因為SKP+T/L 的 EL％總和 CQ ＞0.8％,材質SAE1012＞0.6 ％以上時，烤漆品檢測試Fluting 會NG降級 (RMK00241) . 若SKP+T/L 的 EL％總和 CQ ＞0.8％,材質SAE1012＞0.6 ％ 未能符合，反應給下製程與TED工程師 (RMK00241) . 此經銷商保證平均厚度在1/2厚度公差內，厚度量測NG時，如單位長度符合範圍，請放行 (RMK00402) | 訂單:2509EFE033/001 CG2 <生產備註> 事項如下 . 捲門用 注意鍍層控制STD 至 STD+30間 (RMK00102) . 因成形性需求故鍍層量有上限管制，排程變換前後一顆分切請U3暫留，待產線確認鍍層量後再行處置。 (RMK00102) . ★ SKP+T/L 的 EL％總和 CQ ＞0.8％,材質SAE1012＞0.6 ％ --->一定要達到不然會訴賠★ (RMK00241) . 指定使用CSC或中龍或者日本用料，切勿用其它料源。會訴賠... (RMK00241) . 因為SKP+T/L 的 EL％總和 CQ ＞0.8％,材質SAE1012＞0.6 ％以上時，烤漆品檢測試Fluting 會NG降級 (RMK00241) . 若SKP+T/L 的 EL％總和 CQ ＞0.8％,材質SAE1012＞0.6 ％ 未能符合，反應給下製程與TED工程師 (RMK00241) . 此經銷商保證平均厚度在1/2厚度公差內，厚度量測NG時，如單位長度符合範圍，請放行 (RMK00402) | 訂單:2509EFE033/001 CC1 <生產備註> 事項如下 . 【MASS】BW70Z 標準MASS=60+185=245 為生產與品管依據。排程MASS為請購用不用理會 (RMK-E_CHIN) . 超低光澤產品,色差計塗佈量依據5+20U為基準. (RMK00102) . 請出口人員貼上"請勿堆疊"紅色標簽. (RMK00102) . R字頭色碼因色差對膜厚極其敏感，MASS目標102%~115%之間 (RMK00102) . R字頭色碼塗佈量須在20U以上,不然會有白色點狀(繩紋),已被客戶訴賠. (RMK00102) . 捲起單位張力請加大至 5.5 (RMK00102) . 一般CQ T/L EL％目標0.1％，視板面或狀況可做調整--->不然下製程會發生FLUTING會訴賠 (RMK00241) . ★本產品因訴賠過，一定得做 Fluting TEST，線上EL％有調整時需再確認★ (RMK00241) . 2015年發生過訴賠。請出口使用鋼套桶前請檢查焊接處，以免捲取後產生折痕 (RMK00381) . 此經銷商保證平均厚度在1/2厚度公差內，厚度量測NG時，如單位長度符合範圍，請放行 (RMK00402) . 【捲取】注意！本單為直立式包裝。禁用STAGGER捲取送包裝！送RCL重處理例外。 (RMK00512) | 訂單:2509EFE033/001 CC2 <生產備註> 事項如下 . 【MASS】BW70Z 標準MASS=60+185=245 為生產與品管依據。排程MASS為請購用不用理會 (RMK-E_CHIN) . 超低光澤產品,色差計塗佈量依據5+20U為基準. (RMK00102) . 請出口人員貼上"請勿堆疊"紅色標簽. (RMK00102) . R字頭色碼因色差對膜厚極其敏感，MASS目標102%~115%之間 (RMK00102) . R字頭色碼塗佈量須在20U以上,不然會有白色點狀(繩紋),已被客戶訴賠. (RMK00102) . 一般CQ T/L EL％目標0.1％，視板面或狀況可做調整--->不然下製程會發生FLUTING會訴賠 (RMK00241) . ★本產品因訴賠過，一定得做 Fluting TEST，線上EL％有調整時需再確認★ (RMK00241) . 2015年發生過訴賠。請出口使用鋼套桶前請檢查焊接處，以免捲取後產生折痕 (RMK00381) . 此經銷商保證平均厚度在1/2厚度公差內，厚度量測NG時，如單位長度符合範圍，請放行 (RMK00402) . 【捲取】注意！本單為直立式包裝。禁用STAGGER捲取送包裝！送RCL重處理例外。 (RMK00512) | 訂單:2509EFE033/001 RCL <生產備註> 事項如下 . 【捲取】注意！本單為直立式包裝。禁用STAGGER捲取送包裝！送RCL重處理例外。 (RMK00512) | 訂單:2509EFE033/001 CCPK 無 <生產備註> 事項 | 訂單:2509EFE033/001 CGQC 無 <品檢備註> 事項 | 訂單:2509EFE033/001 CCQC <品檢備註> 事項如下 . 【MASS】BW70Z 標準MASS=60+185=245 為生產與品管依據。排程MASS為請購用不用理會 (RMK-E_CHIN) . ★本產品因訴賠過，一定得做 Fluting TEST，線上EL％有調整時需再確認★ (RMK00241) . 【捲取】注意！本單為直立式包裝。禁用STAGGER捲取送包裝！送RCL重處理例外。 (RMK00512) | 訂單:2509EFE033/001 TOL 無 <生產備註> 事項 | 【MASS】BW70Z 標準MASS=60+185=245 為生產與品管依據。排程MASS為請購用不用理會^^/CC1/CC2/CCQC/^^ <<.E_CHIN 2025/09/26 15:29.>> | 訂單 2509EFE033/001 修改記錄如下: 20250919 13:45:50 (06023) 退火碼: >> S1, 用途碼: >> COA010, 背面標示: >> C852, 訂單背面顏色(五碼): >> BW70Z, 背面漆膜厚: >> NOM, 背面漆塗漆型式幾塗幾烤: >> 2, 鉻酸鹽: >> Z, 訂單厚度: >> 0.47, 訂單重: >> 50, 重量容許率(下限): >> 10, 重量容許率(上限): >> 10, 訂單寬度: >> 914, 鍍製方式: >> AC, 鋼捲內徑: >> 508, 鋼捲下限重: >> 2.5, 鋼捲上限重: >> 5, 壓花條件碼: >> -, 表面花紋: >> R, 綠色識別碼: >> -, 印刷輥號: >> -, 產品代碼: >> PPGL, 皮膜碼: >> -, 單位別: >> M, 油品種類: >> Z, 塗油量: >> Z, 包裝代碼: >> E0 , 保護膜碼: >> -, 客戶試片取樣型式: >> -, 調質碼: >> S, 套筒碼: >> S , 規格: >> A792MSSGR275, 製造標準: >> ASTM, 表面處理劑種類: >> Z, 表面處理劑塗佈量: >> Z, 伸長率測試: >> N, 硬度測試碼: >> N, 抗拉強度測試: >> N, 降伏強度測試: >> N, 厚度變異: >> 0, 訂單正面顏色(五碼): >> RBF76, 正面漆膜厚: >> 25, 正面漆塗漆型式幾塗幾烤: >> 2, 修邊碼: >> Y, 重量碼: >> AW, 鋼捲捲向: >> O, 鍍層碼: >> AZM150, | *:
PPGL | 2509EFE033/002 | 1. 因鋼套桶因縫接處容易對鋼捲產生轉印，所以請確認客戶是否知悉轉印風險 (OFP00256)-{.不符.} | 1. 烤漆產品"門板"類...指定使用CSC（含 CH）或DS用料，切勿用其它料源 (OFP00129)-{.不符.} 2. 製造標準為MS、ASTM或銷新加坡之訂單，若無技術指定優先用料，請優先使用國內料，勿使用ANFEN (OFP00406)-{.不符.} | 1. 因鋼套桶因縫接處容易對鋼捲產生轉印，所以請確認客戶是否知悉轉印風險 (OFP00256)-{.不符.} 2. 備註：XXXXX 標準MASS=XXX 為生產與品管依據。排程MASS為請購用不用理會 (OFP00293)-{.不符.} 3. 製造標準為MS、ASTM或銷新加坡之訂單，若無技術指定優先用料，請優先使用國內料，勿使用ANFEN (OFP00406)-{.不符.} 4. 【提醒】！本單為直立式包裝，嚴禁鍍鋅或烤漆後以STAGGER捲取 (OFP00451)-{.不符.} 5. 此經銷商有簽訂1/2厚度公差保證(無厚度變異),請調整冷軋與鍍鋅厚度公差管制範圍. 保證 ASTM 厚度公差 (OFP00180)-{.不符.} | 訂單:2509EFE033/002 CPL <生產備註> 事項如下 . 指定使用CSC或中龍或者日本用料，切勿用其它料源。會訴賠... (RMK00241) . 除HGI/ HGL 訂單邊緣不噴油. 其餘皆側緣噴油 (RMK00285) | 訂單:2509EFE033/002 CR1 <生產備註> 事項如下 . 指定使用CSC或中龍或者日本用料，切勿用其它料源。會訴賠... (RMK00241) . 完軋寬度超出管制值上限≦2mm時,冷軋繼續生產並填寫品質異常通報單給鍍鋅線,以便調整張力與板溫 (RMK00278) . 此經銷商保證平均厚度在1/2厚度公差內，厚度量測NG時，如單位長度符合範圍，請放行 (RMK00402) | 訂單:2509EFE033/002 CR2 <生產備註> 事項如下 . 指定使用CSC或中龍或者日本用料，切勿用其它料源。會訴賠... (RMK00241) . 完軋寬度超出管制值上限≦2mm時,冷軋繼續生產並填寫品質異常通報單給鍍鋅線,以便調整張力與板溫 (RMK00278) . 此經銷商保證平均厚度在1/2厚度公差內，厚度量測NG時，如單位長度符合範圍，請放行 (RMK00402) | 訂單:2509EFE033/002 CG1 <生產備註> 事項如下 . 捲門用 注意鍍層控制STD 至 STD+30間 (RMK00102) . 因成形性需求故鍍層量有上限管制，排程變換前後一顆分切請U3暫留，待產線確認鍍層量後再行處置。 (RMK00102) . ★ SKP+T/L 的 EL％總和 CQ ＞0.8％,材質SAE1012＞0.6 ％ --->一定要達到不然會訴賠★ (RMK00241) . 指定使用CSC或中龍或者日本用料，切勿用其它料源。會訴賠... (RMK00241) . 因為SKP+T/L 的 EL％總和 CQ ＞0.8％,材質SAE1012＞0.6 ％以上時，烤漆品檢測試Fluting 會NG降級 (RMK00241) . 若SKP+T/L 的 EL％總和 CQ ＞0.8％,材質SAE1012＞0.6 ％ 未能符合，反應給下製程與TED工程師 (RMK00241) . 此經銷商保證平均厚度在1/2厚度公差內，厚度量測NG時，如單位長度符合範圍，請放行 (RMK00402) | 訂單:2509EFE033/002 CG2 <生產備註> 事項如下 . 捲門用 注意鍍層控制STD 至 STD+30間 (RMK00102) . 因成形性需求故鍍層量有上限管制，排程變換前後一顆分切請U3暫留，待產線確認鍍層量後再行處置。 (RMK00102) . ★ SKP+T/L 的 EL％總和 CQ ＞0.8％,材質SAE1012＞0.6 ％ --->一定要達到不然會訴賠★ (RMK00241) . 指定使用CSC或中龍或者日本用料，切勿用其它料源。會訴賠... (RMK00241) . 因為SKP+T/L 的 EL％總和 CQ ＞0.8％,材質SAE1012＞0.6 ％以上時，烤漆品檢測試Fluting 會NG降級 (RMK00241) . 若SKP+T/L 的 EL％總和 CQ ＞0.8％,材質SAE1012＞0.6 ％ 未能符合，反應給下製程與TED工程師 (RMK00241) . 此經銷商保證平均厚度在1/2厚度公差內，厚度量測NG時，如單位長度符合範圍，請放行 (RMK00402) | 訂單:2509EFE033/002 CC1 <生產備註> 事項如下 . 【MASS】BW70Z 標準MASS=60+185=245 為生產與品管依據。排程MASS為請購用不用理會 (RMK-E_CHIN) . 超低光澤產品,色差計塗佈量依據5+20U為基準. (RMK00102) . 請出口人員貼上"請勿堆疊"紅色標簽. (RMK00102) . R字頭色碼因色差對膜厚極其敏感，MASS目標102%~115%之間 (RMK00102) . R字頭色碼塗佈量須在20U以上,不然會有白色點狀(繩紋),已被客戶訴賠. (RMK00102) . 捲起單位張力請加大至 5.5 (RMK00102) . 一般CQ T/L EL％目標0.1％，視板面或狀況可做調整--->不然下製程會發生FLUTING會訴賠 (RMK00241) . ★本產品因訴賠過，一定得做 Fluting TEST，線上EL％有調整時需再確認★ (RMK00241) . 2015年發生過訴賠。請出口使用鋼套桶前請檢查焊接處，以免捲取後產生折痕 (RMK00381) . 此經銷商保證平均厚度在1/2厚度公差內，厚度量測NG時，如單位長度符合範圍，請放行 (RMK00402) . 【捲取】注意！本單為直立式包裝。禁用STAGGER捲取送包裝！送RCL重處理例外。 (RMK00512) | 訂單:2509EFE033/002 CC2 <生產備註> 事項如下 . 【MASS】BW70Z 標準MASS=60+185=245 為生產與品管依據。排程MASS為請購用不用理會 (RMK-E_CHIN) . 超低光澤產品,色差計塗佈量依據5+20U為基準. (RMK00102) . 請出口人員貼上"請勿堆疊"紅色標簽. (RMK00102) . R字頭色碼因色差對膜厚極其敏感，MASS目標102%~115%之間 (RMK00102) . R字頭色碼塗佈量須在20U以上,不然會有白色點狀(繩紋),已被客戶訴賠. (RMK00102) . 一般CQ T/L EL％目標0.1％，視板面或狀況可做調整--->不然下製程會發生FLUTING會訴賠 (RMK00241) . ★本產品因訴賠過，一定得做 Fluting TEST，線上EL％有調整時需再確認★ (RMK00241) . 2015年發生過訴賠。請出口使用鋼套桶前請檢查焊接處，以免捲取後產生折痕 (RMK00381) . 此經銷商保證平均厚度在1/2厚度公差內，厚度量測NG時，如單位長度符合範圍，請放行 (RMK00402) . 【捲取】注意！本單為直立式包裝。禁用STAGGER捲取送包裝！送RCL重處理例外。 (RMK00512) | 訂單:2509EFE033/002 RCL <生產備註> 事項如下 . 【捲取】注意！本單為直立式包裝。禁用STAGGER捲取送包裝！送RCL重處理例外。 (RMK00512) | 訂單:2509EFE033/002 CCPK 無 <生產備註> 事項 | 訂單:2509EFE033/002 CGQC 無 <品檢備註> 事項 | 訂單:2509EFE033/002 CCQC <品檢備註> 事項如下 . 【MASS】BW70Z 標準MASS=60+185=245 為生產與品管依據。排程MASS為請購用不用理會 (RMK-E_CHIN) . ★本產品因訴賠過，一定得做 Fluting TEST，線上EL％有調整時需再確認★ (RMK00241) . 【捲取】注意！本單為直立式包裝。禁用STAGGER捲取送包裝！送RCL重處理例外。 (RMK00512) | 訂單:2509EFE033/002 TOL 無 <生產備註> 事項 | 【MASS】BW70Z 標準MASS=60+185=245 為生產與品管依據。排程MASS為請購用不用理會^^/CC1/CC2/CCQC/^^ <<.E_CHIN 2025/09/26 15:52.>> | 訂單 2509EFE033/002 修改記錄如下: 20250919 13:45:52 (06023) 退火碼: >> S1, 用途碼: >> COA010, 背面標示: >> C852, 訂單背面顏色(五碼): >> BW70Z, 背面漆膜厚: >> NOM, 背面漆塗漆型式幾塗幾烤: >> 2, 鉻酸鹽: >> Z, 訂單厚度: >> 0.47, 訂單重: >> 50, 重量容許率(下限): >> 10, 重量容許率(上限): >> 10, 訂單寬度: >> 914, 鍍製方式: >> AC, 鋼捲內徑: >> 508, 鋼捲下限重: >> 2.5, 鋼捲上限重: >> 5, 壓花條件碼: >> -, 表面花紋: >> R, 綠色識別碼: >> -, 印刷輥號: >> -, 產品代碼: >> PPGL, 皮膜碼: >> -, 單位別: >> M, 油品種類: >> Z, 塗油量: >> Z, 包裝代碼: >> E0 , 保護膜碼: >> -, 客戶試片取樣型式: >> -, 調質碼: >> S, 套筒碼: >> S , 規格: >> A792MSSGR275, 製造標準: >> ASTM, 表面處理劑種類: >> Z, 表面處理劑塗佈量: >> Z, 伸長率測試: >> N, 硬度測試碼: >> N, 抗拉強度測試: >> N, 降伏強度測試: >> N, 厚度變異: >> 0, 訂單正面顏色(五碼): >> RLF68, 正面漆膜厚: >> 25, 正面漆塗漆型式幾塗幾烤: >> 2, 修邊碼: >> Y, 重量碼: >> AW, 鋼捲捲向: >> O, 鍍層碼: >> AZM150, | *:
PPGL | 2509EFE033/003 | 1. 因鋼套桶因縫接處容易對鋼捲產生轉印，所以請確認客戶是否知悉轉印風險 (OFP00256)-{.不符.} | 1. 烤漆產品"門板"類...指定使用CSC（含 CH）或DS用料，切勿用其它料源 (OFP00129)-{.不符.} 2. 製造標準為MS、ASTM或銷新加坡之訂單，若無技術指定優先用料，請優先使用國內料，勿使用ANFEN (OFP00406)-{.不符.} | 1. 因鋼套桶因縫接處容易對鋼捲產生轉印，所以請確認客戶是否知悉轉印風險 (OFP00256)-{.不符.} 2. 備註：XXXXX 標準MASS=XXX 為生產與品管依據。排程MASS為請購用不用理會 (OFP00293)-{.不符.} 3. 製造標準為MS、ASTM或銷新加坡之訂單，若無技術指定優先用料，請優先使用國內料，勿使用ANFEN (OFP00406)-{.不符.} 4. 【提醒】！本單為直立式包裝，嚴禁鍍鋅或烤漆後以STAGGER捲取 (OFP00451)-{.不符.} 5. 此經銷商有簽訂1/2厚度公差保證(無厚度變異),請調整冷軋與鍍鋅厚度公差管制範圍. 保證 ASTM 厚度公差 (OFP00180)-{.不符.} | 訂單:2509EFE033/003 CPL <生產備註> 事項如下 . 指定使用CSC或中龍或者日本用料，切勿用其它料源。會訴賠... (RMK00241) . 除HGI/ HGL 訂單邊緣不噴油. 其餘皆側緣噴油 (RMK00285) | 訂單:2509EFE033/003 CR1 <生產備註> 事項如下 . 指定使用CSC或中龍或者日本用料，切勿用其它料源。會訴賠... (RMK00241) . 完軋寬度超出管制值上限≦2mm時,冷軋繼續生產並填寫品質異常通報單給鍍鋅線,以便調整張力與板溫 (RMK00278) . 此經銷商保證平均厚度在1/2厚度公差內，厚度量測NG時，如單位長度符合範圍，請放行 (RMK00402) | 訂單:2509EFE033/003 CR2 <生產備註> 事項如下 . 指定使用CSC或中龍或者日本用料，切勿用其它料源。會訴賠... (RMK00241) . 完軋寬度超出管制值上限≦2mm時,冷軋繼續生產並填寫品質異常通報單給鍍鋅線,以便調整張力與板溫 (RMK00278) . 此經銷商保證平均厚度在1/2厚度公差內，厚度量測NG時，如單位長度符合範圍，請放行 (RMK00402) | 訂單:2509EFE033/003 CG1 <生產備註> 事項如下 . 捲門用 注意鍍層控制STD 至 STD+30間 (RMK00102) . 因成形性需求故鍍層量有上限管制，排程變換前後一顆分切請U3暫留，待產線確認鍍層量後再行處置。 (RMK00102) . ★ SKP+T/L 的 EL％總和 CQ ＞0.8％,材質SAE1012＞0.6 ％ --->一定要達到不然會訴賠★ (RMK00241) . 指定使用CSC或中龍或者日本用料，切勿用其它料源。會訴賠... (RMK00241) . 因為SKP+T/L 的 EL％總和 CQ ＞0.8％,材質SAE1012＞0.6 ％以上時，烤漆品檢測試Fluting 會NG降級 (RMK00241) . 若SKP+T/L 的 EL％總和 CQ ＞0.8％,材質SAE1012＞0.6 ％ 未能符合，反應給下製程與TED工程師 (RMK00241) . 此經銷商保證平均厚度在1/2厚度公差內，厚度量測NG時，如單位長度符合範圍，請放行 (RMK00402) | 訂單:2509EFE033/003 CG2 <生產備註> 事項如下 . 捲門用 注意鍍層控制STD 至 STD+30間 (RMK00102) . 因成形性需求故鍍層量有上限管制，排程變換前後一顆分切請U3暫留，待產線確認鍍層量後再行處置。 (RMK00102) . ★ SKP+T/L 的 EL％總和 CQ ＞0.8％,材質SAE1012＞0.6 ％ --->一定要達到不然會訴賠★ (RMK00241) . 指定使用CSC或中龍或者日本用料，切勿用其它料源。會訴賠... (RMK00241) . 因為SKP+T/L 的 EL％總和 CQ ＞0.8％,材質SAE1012＞0.6 ％以上時，烤漆品檢測試Fluting 會NG降級 (RMK00241) . 若SKP+T/L 的 EL％總和 CQ ＞0.8％,材質SAE1012＞0.6 ％ 未能符合，反應給下製程與TED工程師 (RMK00241) . 此經銷商保證平均厚度在1/2厚度公差內，厚度量測NG時，如單位長度符合範圍，請放行 (RMK00402) | 訂單:2509EFE033/003 CC1 <生產備註> 事項如下 . 【MASS】BW70Z 標準MASS=60+185=245 為生產與品管依據。排程MASS為請購用不用理會 (RMK-E_CHIN) . 超低光澤產品,色差計塗佈量依據5+20U為基準. (RMK00102) . 請出口人員貼上"請勿堆疊"紅色標簽. (RMK00102) . R字頭色碼因色差對膜厚極其敏感，MASS目標102%~115%之間 (RMK00102) . R字頭色碼塗佈量須在20U以上,不然會有白色點狀(繩紋),已被客戶訴賠. (RMK00102) . 捲起單位張力請加大至 5.5 (RMK00102) . 一般CQ T/L EL％目標0.1％，視板面或狀況可做調整--->不然下製程會發生FLUTING會訴賠 (RMK00241) . ★本產品因訴賠過，一定得做 Fluting TEST，線上EL％有調整時需再確認★ (RMK00241) . 2015年發生過訴賠。請出口使用鋼套桶前請檢查焊接處，以免捲取後產生折痕 (RMK00381) . 此經銷商保證平均厚度在1/2厚度公差內，厚度量測NG時，如單位長度符合範圍，請放行 (RMK00402) . 【捲取】注意！本單為直立式包裝。禁用STAGGER捲取送包裝！送RCL重處理例外。 (RMK00512) | 訂單:2509EFE033/003 CC2 <生產備註> 事項如下 . 【MASS】BW70Z 標準MASS=60+185=245 為生產與品管依據。排程MASS為請購用不用理會 (RMK-E_CHIN) . 超低光澤產品,色差計塗佈量依據5+20U為基準. (RMK00102) . 請出口人員貼上"請勿堆疊"紅色標簽. (RMK00102) . R字頭色碼因色差對膜厚極其敏感，MASS目標102%~115%之間 (RMK00102) . R字頭色碼塗佈量須在20U以上,不然會有白色點狀(繩紋),已被客戶訴賠. (RMK00102) . 一般CQ T/L EL％目標0.1％，視板面或狀況可做調整--->不然下製程會發生FLUTING會訴賠 (RMK00241) . ★本產品因訴賠過，一定得做 Fluting TEST，線上EL％有調整時需再確認★ (RMK00241) . 2015年發生過訴賠。請出口使用鋼套桶前請檢查焊接處，以免捲取後產生折痕 (RMK00381) . 此經銷商保證平均厚度在1/2厚度公差內，厚度量測NG時，如單位長度符合範圍，請放行 (RMK00402) . 【捲取】注意！本單為直立式包裝。禁用STAGGER捲取送包裝！送RCL重處理例外。 (RMK00512) | 訂單:2509EFE033/003 RCL <生產備註> 事項如下 . 【捲取】注意！本單為直立式包裝。禁用STAGGER捲取送包裝！送RCL重處理例外。 (RMK00512) | 訂單:2509EFE033/003 CCPK 無 <生產備註> 事項 | 訂單:2509EFE033/003 CGQC 無 <品檢備註> 事項 | 訂單:2509EFE033/003 CCQC <品檢備註> 事項如下 . 【MASS】BW70Z 標準MASS=60+185=245 為生產與品管依據。排程MASS為請購用不用理會 (RMK-E_CHIN) . ★本產品因訴賠過，一定得做 Fluting TEST，線上EL％有調整時需再確認★ (RMK00241) . 【捲取】注意！本單為直立式包裝。禁用STAGGER捲取送包裝！送RCL重處理例外。 (RMK00512) | 訂單:2509EFE033/003 TOL 無 <生產備註> 事項 | 【MASS】BW70Z 標準MASS=60+185=245 為生產與品管依據。排程MASS為請購用不用理會^^/CC1/CC2/CCQC/^^ <<.E_CHIN 2025/09/26 15:52.>> | 訂單 2509EFE033/003 修改記錄如下: 20250919 13:45:55 (06023) 退火碼: >> S1, 用途碼: >> COA010, 背面標示: >> C852, 訂單背面顏色(五碼): >> BW70Z, 背面漆膜厚: >> NOM, 背面漆塗漆型式幾塗幾烤: >> 2, 鉻酸鹽: >> Z, 訂單厚度: >> 0.47, 訂單重: >> 35, 重量容許率(下限): >> 10, 重量容許率(上限): >> 10, 訂單寬度: >> 914, 鍍製方式: >> AC, 鋼捲內徑: >> 508, 鋼捲下限重: >> 2.5, 鋼捲上限重: >> 5, 壓花條件碼: >> -, 表面花紋: >> R, 綠色識別碼: >> -, 印刷輥號: >> -, 產品代碼: >> PPGL, 皮膜碼: >> -, 單位別: >> M, 油品種類: >> Z, 塗油量: >> Z, 包裝代碼: >> E0 , 保護膜碼: >> -, 客戶試片取樣型式: >> -, 調質碼: >> S, 套筒碼: >> S , 規格: >> A792MSSGR275, 製造標準: >> ASTM, 表面處理劑種類: >> Z, 表面處理劑塗佈量: >> Z, 伸長率測試: >> N, 硬度測試碼: >> N, 抗拉強度測試: >> N, 降伏強度測試: >> N, 厚度變異: >> 0, 訂單正面顏色(五碼): >> RCF2Z, 正面漆膜厚: >> 25, 正面漆塗漆型式幾塗幾烤: >> 2, 修邊碼: >> Y, 重量碼: >> AW, 鋼捲捲向: >> O, 鍍層碼: >> AZM150, 20250919 13:47:42 (06023) 訂單重: 35 >> 40, | *:
PPGL | 2509EFE033/004 | 1. 因鋼套桶因縫接處容易對鋼捲產生轉印，所以請確認客戶是否知悉轉印風險 (OFP00256)-{.不符.} | 1. 烤漆產品"門板"類...指定使用CSC（含 CH）或DS用料，切勿用其它料源 (OFP00129)-{.不符.} 2. 製造標準為MS、ASTM或銷新加坡之訂單，若無技術指定優先用料，請優先使用國內料，勿使用ANFEN (OFP00406)-{.不符.} | 1. 因鋼套桶因縫接處容易對鋼捲產生轉印，所以請確認客戶是否知悉轉印風險 (OFP00256)-{.不符.} 2. 備註：XXXXX 標準MASS=XXX 為生產與品管依據。排程MASS為請購用不用理會 (OFP00293)-{.不符.} 3. 製造標準為MS、ASTM或銷新加坡之訂單，若無技術指定優先用料，請優先使用國內料，勿使用ANFEN (OFP00406)-{.不符.} 4. 【提醒】！本單為直立式包裝，嚴禁鍍鋅或烤漆後以STAGGER捲取 (OFP00451)-{.不符.} 5. 此經銷商有簽訂1/2厚度公差保證(無厚度變異),請調整冷軋與鍍鋅厚度公差管制範圍. 保證 ASTM 厚度公差 (OFP00180)-{.不符.} | 訂單:2509EFE033/004 CPL <生產備註> 事項如下 . 指定使用CSC或中龍或者日本用料，切勿用其它料源。會訴賠... (RMK00241) . 除HGI/ HGL 訂單邊緣不噴油. 其餘皆側緣噴油 (RMK00285) | 訂單:2509EFE033/004 CR1 <生產備註> 事項如下 . 指定使用CSC或中龍或者日本用料，切勿用其它料源。會訴賠... (RMK00241) . 完軋寬度超出管制值上限≦2mm時,冷軋繼續生產並填寫品質異常通報單給鍍鋅線,以便調整張力與板溫 (RMK00278) . 此經銷商保證平均厚度在1/2厚度公差內，厚度量測NG時，如單位長度符合範圍，請放行 (RMK00402) | 訂單:2509EFE033/004 CR2 <生產備註> 事項如下 . 指定使用CSC或中龍或者日本用料，切勿用其它料源。會訴賠... (RMK00241) . 完軋寬度超出管制值上限≦2mm時,冷軋繼續生產並填寫品質異常通報單給鍍鋅線,以便調整張力與板溫 (RMK00278) . 此經銷商保證平均厚度在1/2厚度公差內，厚度量測NG時，如單位長度符合範圍，請放行 (RMK00402) | 訂單:2509EFE033/004 CG1 <生產備註> 事項如下 . 捲門用 注意鍍層控制STD 至 STD+30間 (RMK00102) . 因成形性需求故鍍層量有上限管制，排程變換前後一顆分切請U3暫留，待產線確認鍍層量後再行處置。 (RMK00102) . ★ SKP+T/L 的 EL％總和 CQ ＞0.8％,材質SAE1012＞0.6 ％ --->一定要達到不然會訴賠★ (RMK00241) . 指定使用CSC或中龍或者日本用料，切勿用其它料源。會訴賠... (RMK00241) . 因為SKP+T/L 的 EL％總和 CQ ＞0.8％,材質SAE1012＞0.6 ％以上時，烤漆品檢測試Fluting 會NG降級 (RMK00241) . 若SKP+T/L 的 EL％總和 CQ ＞0.8％,材質SAE1012＞0.6 ％ 未能符合，反應給下製程與TED工程師 (RMK00241) . 此經銷商保證平均厚度在1/2厚度公差內，厚度量測NG時，如單位長度符合範圍，請放行 (RMK00402) | 訂單:2509EFE033/004 CG2 <生產備註> 事項如下 . 捲門用 注意鍍層控制STD 至 STD+30間 (RMK00102) . 因成形性需求故鍍層量有上限管制，排程變換前後一顆分切請U3暫留，待產線確認鍍層量後再行處置。 (RMK00102) . ★ SKP+T/L 的 EL％總和 CQ ＞0.8％,材質SAE1012＞0.6 ％ --->一定要達到不然會訴賠★ (RMK00241) . 指定使用CSC或中龍或者日本用料，切勿用其它料源。會訴賠... (RMK00241) . 因為SKP+T/L 的 EL％總和 CQ ＞0.8％,材質SAE1012＞0.6 ％以上時，烤漆品檢測試Fluting 會NG降級 (RMK00241) . 若SKP+T/L 的 EL％總和 CQ ＞0.8％,材質SAE1012＞0.6 ％ 未能符合，反應給下製程與TED工程師 (RMK00241) . 此經銷商保證平均厚度在1/2厚度公差內，厚度量測NG時，如單位長度符合範圍，請放行 (RMK00402) | 訂單:2509EFE033/004 CC1 <生產備註> 事項如下 . 【MASS】BW70Z 標準MASS=60+185=245 為生產與品管依據。排程MASS為請購用不用理會 (RMK-E_CHIN) . 超低光澤產品,色差計塗佈量依據5+20U為基準. (RMK00102) . 請出口人員貼上"請勿堆疊"紅色標簽. (RMK00102) . R字頭色碼因色差對膜厚極其敏感，MASS目標102%~115%之間 (RMK00102) . R字頭色碼塗佈量須在20U以上,不然會有白色點狀(繩紋),已被客戶訴賠. (RMK00102) . 捲起單位張力請加大至 5.5 (RMK00102) . 一般CQ T/L EL％目標0.1％，視板面或狀況可做調整--->不然下製程會發生FLUTING會訴賠 (RMK00241) . ★本產品因訴賠過，一定得做 Fluting TEST，線上EL％有調整時需再確認★ (RMK00241) . 2015年發生過訴賠。請出口使用鋼套桶前請檢查焊接處，以免捲取後產生折痕 (RMK00381) . 此經銷商保證平均厚度在1/2厚度公差內，厚度量測NG時，如單位長度符合範圍，請放行 (RMK00402) . 【捲取】注意！本單為直立式包裝。禁用STAGGER捲取送包裝！送RCL重處理例外。 (RMK00512) . 【抽氣量】白色系在CC1生產時,FINISH抽氣量請設定250,如生產中發生色差b值異常升高,請股長再加大抽氣量因應 (RMK00560) | 訂單:2509EFE033/004 CC2 <生產備註> 事項如下 . 【MASS】BW70Z 標準MASS=60+185=245 為生產與品管依據。排程MASS為請購用不用理會 (RMK-E_CHIN) . 超低光澤產品,色差計塗佈量依據5+20U為基準. (RMK00102) . 請出口人員貼上"請勿堆疊"紅色標簽. (RMK00102) . R字頭色碼因色差對膜厚極其敏感，MASS目標102%~115%之間 (RMK00102) . R字頭色碼塗佈量須在20U以上,不然會有白色點狀(繩紋),已被客戶訴賠. (RMK00102) . 一般CQ T/L EL％目標0.1％，視板面或狀況可做調整--->不然下製程會發生FLUTING會訴賠 (RMK00241) . ★本產品因訴賠過，一定得做 Fluting TEST，線上EL％有調整時需再確認★ (RMK00241) . 2015年發生過訴賠。請出口使用鋼套桶前請檢查焊接處，以免捲取後產生折痕 (RMK00381) . 此經銷商保證平均厚度在1/2厚度公差內，厚度量測NG時，如單位長度符合範圍，請放行 (RMK00402) . 【捲取】注意！本單為直立式包裝。禁用STAGGER捲取送包裝！送RCL重處理例外。 (RMK00512) . 【抽氣量】白色系在CC1生產時,FINISH抽氣量請設定250,如生產中發生色差b值異常升高,請股長再加大抽氣量因應 (RMK00560) | 訂單:2509EFE033/004 RCL <生產備註> 事項如下 . 【捲取】注意！本單為直立式包裝。禁用STAGGER捲取送包裝！送RCL重處理例外。 (RMK00512) | 訂單:2509EFE033/004 CCPK 無 <生產備註> 事項 | 訂單:2509EFE033/004 CGQC 無 <品檢備註> 事項 | 訂單:2509EFE033/004 CCQC <品檢備註> 事項如下 . 【MASS】BW70Z 標準MASS=60+185=245 為生產與品管依據。排程MASS為請購用不用理會 (RMK-E_CHIN) . ★本產品因訴賠過，一定得做 Fluting TEST，線上EL％有調整時需再確認★ (RMK00241) . 【捲取】注意！本單為直立式包裝。禁用STAGGER捲取送包裝！送RCL重處理例外。 (RMK00512) | 訂單:2509EFE033/004 TOL 無 <生產備註> 事項 | 【MASS】BW70Z 標準MASS=60+185=245 為生產與品管依據。排程MASS為請購用不用理會^^/CC1/CC2/CCQC/^^ <<.E_CHIN 2025/09/26 15:53.>> | 訂單 2509EFE033/004 修改記錄如下: 20250919 13:45:57 (06023) 退火碼: >> S1, 用途碼: >> COA010, 背面標示: >> C852, 訂單背面顏色(五碼): >> BW70Z, 背面漆膜厚: >> NOM, 背面漆塗漆型式幾塗幾烤: >> 2, 鉻酸鹽: >> Z, 訂單厚度: >> 0.47, 訂單重: >> 35, 重量容許率(下限): >> 10, 重量容許率(上限): >> 10, 訂單寬度: >> 914, 鍍製方式: >> AC, 鋼捲內徑: >> 508, 鋼捲下限重: >> 2.5, 鋼捲上限重: >> 5, 壓花條件碼: >> -, 表面花紋: >> R, 綠色識別碼: >> -, 印刷輥號: >> -, 產品代碼: >> PPGL, 皮膜碼: >> -, 單位別: >> M, 油品種類: >> Z, 塗油量: >> Z, 包裝代碼: >> E0 , 保護膜碼: >> -, 客戶試片取樣型式: >> -, 調質碼: >> S, 套筒碼: >> S , 規格: >> A792MSSGR275, 製造標準: >> ASTM, 表面處理劑種類: >> Z, 表面處理劑塗佈量: >> Z, 伸長率測試: >> N, 硬度測試碼: >> N, 抗拉強度測試: >> N, 降伏強度測試: >> N, 厚度變異: >> 0, 訂單正面顏色(五碼): >> RWF40, 正面漆膜厚: >> 25, 正面漆塗漆型式幾塗幾烤: >> 2, 修邊碼: >> Y, 重量碼: >> AW, 鋼捲捲向: >> O, 鍍層碼: >> AZM150, 20250919 13:47:44 (06023) 訂單重: 35 >> 40, | *:
PPGL | 2509EFE034/001 | 1. 因鋼套桶因縫接處容易對鋼捲產生轉印，所以請確認客戶是否知悉轉印風險 (OFP00256)-{.不符.} | 1. 烤漆產品"門板"類...指定使用CSC（含 CH）或DS用料，切勿用其它料源 (OFP00129)-{.不符.} 2. 製造標準為MS、ASTM或銷新加坡之訂單，若無技術指定優先用料，請優先使用國內料，勿使用ANFEN (OFP00406)-{.不符.} | 1. 因鋼套桶因縫接處容易對鋼捲產生轉印，所以請確認客戶是否知悉轉印風險 (OFP00256)-{.不符.} 2. 備註：XXXXX 標準MASS=XXX 為生產與品管依據。排程MASS為請購用不用理會 (OFP00293)-{.不符.} 3. 製造標準為MS、ASTM或銷新加坡之訂單，若無技術指定優先用料，請優先使用國內料，勿使用ANFEN (OFP00406)-{.不符.} 4. 【提醒】！本單為直立式包裝，嚴禁鍍鋅或烤漆後以STAGGER捲取 (OFP00451)-{.不符.} 5. 此經銷商有簽訂1/2厚度公差保證(無厚度變異),請調整冷軋與鍍鋅厚度公差管制範圍. 保證 ASTM 厚度公差 (OFP00180)-{.不符.} | 訂單:2509EFE034/001 CPL <生產備註> 事項如下 . 指定使用CSC或中龍或者日本用料，切勿用其它料源。會訴賠... (RMK00241) . 除HGI/ HGL 訂單邊緣不噴油. 其餘皆側緣噴油 (RMK00285) | 訂單:2509EFE034/001 CR1 <生產備註> 事項如下 . 指定使用CSC或中龍或者日本用料，切勿用其它料源。會訴賠... (RMK00241) . 完軋寬度超出管制值上限≦2mm時,冷軋繼續生產並填寫品質異常通報單給鍍鋅線,以便調整張力與板溫 (RMK00278) . 此經銷商保證平均厚度在1/2厚度公差內，厚度量測NG時，如單位長度符合範圍，請放行 (RMK00402) | 訂單:2509EFE034/001 CR2 <生產備註> 事項如下 . 指定使用CSC或中龍或者日本用料，切勿用其它料源。會訴賠... (RMK00241) . 完軋寬度超出管制值上限≦2mm時,冷軋繼續生產並填寫品質異常通報單給鍍鋅線,以便調整張力與板溫 (RMK00278) . 此經銷商保證平均厚度在1/2厚度公差內，厚度量測NG時，如單位長度符合範圍，請放行 (RMK00402) | 訂單:2509EFE034/001 CG1 <生產備註> 事項如下 . 捲門用 注意鍍層控制STD 至 STD+30間 (RMK00102) . 因成形性需求故鍍層量有上限管制，排程變換前後一顆分切請U3暫留，待產線確認鍍層量後再行處置。 (RMK00102) . ★ SKP+T/L 的 EL％總和 CQ ＞0.8％,材質SAE1012＞0.6 ％ --->一定要達到不然會訴賠★ (RMK00241) . 指定使用CSC或中龍或者日本用料，切勿用其它料源。會訴賠... (RMK00241) . 因為SKP+T/L 的 EL％總和 CQ ＞0.8％,材質SAE1012＞0.6 ％以上時，烤漆品檢測試Fluting 會NG降級 (RMK00241) . 若SKP+T/L 的 EL％總和 CQ ＞0.8％,材質SAE1012＞0.6 ％ 未能符合，反應給下製程與TED工程師 (RMK00241) . 此經銷商保證平均厚度在1/2厚度公差內，厚度量測NG時，如單位長度符合範圍，請放行 (RMK00402) | 訂單:2509EFE034/001 CG2 <生產備註> 事項如下 . 捲門用 注意鍍層控制STD 至 STD+30間 (RMK00102) . 因成形性需求故鍍層量有上限管制，排程變換前後一顆分切請U3暫留，待產線確認鍍層量後再行處置。 (RMK00102) . ★ SKP+T/L 的 EL％總和 CQ ＞0.8％,材質SAE1012＞0.6 ％ --->一定要達到不然會訴賠★ (RMK00241) . 指定使用CSC或中龍或者日本用料，切勿用其它料源。會訴賠... (RMK00241) . 因為SKP+T/L 的 EL％總和 CQ ＞0.8％,材質SAE1012＞0.6 ％以上時，烤漆品檢測試Fluting 會NG降級 (RMK00241) . 若SKP+T/L 的 EL％總和 CQ ＞0.8％,材質SAE1012＞0.6 ％ 未能符合，反應給下製程與TED工程師 (RMK00241) . 此經銷商保證平均厚度在1/2厚度公差內，厚度量測NG時，如單位長度符合範圍，請放行 (RMK00402) | 訂單:2509EFE034/001 CC1 <生產備註> 事項如下 . 【MASS】BW70Z 標準MASS=60+185=245 為生產與品管依據。排程MASS為請購用不用理會 (RMK-E_CHIN) . 超低光澤產品,色差計塗佈量依據5+20U為基準. (RMK00102) . 請出口人員貼上"請勿堆疊"紅色標簽. (RMK00102) . R字頭色碼因色差對膜厚極其敏感，MASS目標102%~115%之間 (RMK00102) . R字頭色碼塗佈量須在20U以上,不然會有白色點狀(繩紋),已被客戶訴賠. (RMK00102) . 捲起單位張力請加大至 5.5 (RMK00102) . 一般CQ T/L EL％目標0.1％，視板面或狀況可做調整--->不然下製程會發生FLUTING會訴賠 (RMK00241) . ★本產品因訴賠過，一定得做 Fluting TEST，線上EL％有調整時需再確認★ (RMK00241) . 1.此為NEO塗料,色差計請用有"(20150105)"的標準樣檔名確認色差值,找不到檔案時請通知TED工程師，分機#321 (RMK00343) . 2.色差放行標準為ΔL、Δa、Δb≦±0.6,光澤放行標準放寬到7以下放行,目視色差不管制 (RMK00343) . 2015年發生過訴賠。請出口使用鋼套桶前請檢查焊接處，以免捲取後產生折痕 (RMK00381) . 此經銷商保證平均厚度在1/2厚度公差內，厚度量測NG時，如單位長度符合範圍，請放行 (RMK00402) . 【捲取】注意！本單為直立式包裝。禁用STAGGER捲取送包裝！送RCL重處理例外。 (RMK00512) | 訂單:2509EFE034/001 CC2 <生產備註> 事項如下 . 【MASS】BW70Z 標準MASS=60+185=245 為生產與品管依據。排程MASS為請購用不用理會 (RMK-E_CHIN) . 超低光澤產品,色差計塗佈量依據5+20U為基準. (RMK00102) . 請出口人員貼上"請勿堆疊"紅色標簽. (RMK00102) . R字頭色碼因色差對膜厚極其敏感，MASS目標102%~115%之間 (RMK00102) . R字頭色碼塗佈量須在20U以上,不然會有白色點狀(繩紋),已被客戶訴賠. (RMK00102) . 一般CQ T/L EL％目標0.1％，視板面或狀況可做調整--->不然下製程會發生FLUTING會訴賠 (RMK00241) . ★本產品因訴賠過，一定得做 Fluting TEST，線上EL％有調整時需再確認★ (RMK00241) . 1.此為NEO塗料,色差計請用有"(20150105)"的標準樣檔名確認色差值,找不到檔案時請通知TED工程師，分機#321 (RMK00343) . 2.色差放行標準為ΔL、Δa、Δb≦±0.6,光澤放行標準放寬到7以下放行,目視色差不管制 (RMK00343) . 2015年發生過訴賠。請出口使用鋼套桶前請檢查焊接處，以免捲取後產生折痕 (RMK00381) . 此經銷商保證平均厚度在1/2厚度公差內，厚度量測NG時，如單位長度符合範圍，請放行 (RMK00402) . 【捲取】注意！本單為直立式包裝。禁用STAGGER捲取送包裝！送RCL重處理例外。 (RMK00512) | 訂單:2509EFE034/001 RCL <生產備註> 事項如下 . 【捲取】注意！本單為直立式包裝。禁用STAGGER捲取送包裝！送RCL重處理例外。 (RMK00512) | 訂單:2509EFE034/001 CCPK 無 <生產備註> 事項 | 訂單:2509EFE034/001 CGQC 無 <品檢備註> 事項 | 訂單:2509EFE034/001 CCQC <品檢備註> 事項如下 . 【MASS】BW70Z 標準MASS=60+185=245 為生產與品管依據。排程MASS為請購用不用理會 (RMK-E_CHIN) . ★本產品因訴賠過，一定得做 Fluting TEST，線上EL％有調整時需再確認★ (RMK00241) . 1.此為NEO塗料,色差計請用有"(20150105)"的標準樣檔名確認色差值,找不到檔案時請通知TED工程師，分機#321 (RMK00343) . 2.色差放行標準為ΔL、Δa、Δb≦±0.6,光澤放行標準放寬到7以下放行,目視色差不管制 (RMK00343) . 【捲取】注意！本單為直立式包裝。禁用STAGGER捲取送包裝！送RCL重處理例外。 (RMK00512) | 訂單:2509EFE034/001 TOL 無 <生產備註> 事項 | 【MASS】BW70Z 標準MASS=60+185=245 為生產與品管依據。排程MASS為請購用不用理會^^/CC1/CC2/CCQC/^^ <<.E_CHIN 2025/09/30 09:27.>> | 訂單 2509EFE034/001 修改記錄如下: 20250919 13:49:20 (06023) 退火碼: >> S1, 用途碼: >> COA010, 背面標示: >> C856, 訂單背面顏色(五碼): >> BW70Z, 背面漆膜厚: >> NOM, 背面漆塗漆型式幾塗幾烤: >> 2, 鉻酸鹽: >> Z, 訂單厚度: >> 0.47, 訂單重: >> 20, 重量容許率(下限): >> 10, 重量容許率(上限): >> 10, 訂單寬度: >> 914, 鍍製方式: >> AC, 鋼捲內徑: >> 508, 鋼捲下限重: >> 2, 鋼捲上限重: >> 3.5, 壓花條件碼: >> -, 表面花紋: >> R, 綠色識別碼: >> -, 印刷輥號: >> -, 產品代碼: >> PPGL, 皮膜碼: >> -, 單位別: >> M, 油品種類: >> Z, 塗油量: >> Z, 包裝代碼: >> E0 , 保護膜碼: >> -, 客戶試片取樣型式: >> -, 調質碼: >> S, 套筒碼: >> S , 規格: >> A792MSSGR275, 製造標準: >> ASTM, 表面處理劑種類: >> Z, 表面處理劑塗佈量: >> Z, 伸長率測試: >> N, 硬度測試碼: >> N, 抗拉強度測試: >> N, 降伏強度測試: >> N, 厚度變異: >> 0, 訂單正面顏色(五碼): >> RGB56, 正面漆膜厚: >> 25, 正面漆塗漆型式幾塗幾烤: >> 2, 修邊碼: >> Y, 重量碼: >> AW, 鋼捲捲向: >> O, 鍍層碼: >> AZM150, | *:
PPGL | 2509EFE034/002 | 1. 因鋼套桶因縫接處容易對鋼捲產生轉印，所以請確認客戶是否知悉轉印風險 (OFP00256)-{.不符.} | 1. 烤漆產品"門板"類...指定使用CSC（含 CH）或DS用料，切勿用其它料源 (OFP00129)-{.不符.} 2. 製造標準為MS、ASTM或銷新加坡之訂單，若無技術指定優先用料，請優先使用國內料，勿使用ANFEN (OFP00406)-{.不符.} | 1. 因鋼套桶因縫接處容易對鋼捲產生轉印，所以請確認客戶是否知悉轉印風險 (OFP00256)-{.不符.} 2. 備註：XXXXX 標準MASS=XXX 為生產與品管依據。排程MASS為請購用不用理會 (OFP00293)-{.不符.} 3. 製造標準為MS、ASTM或銷新加坡之訂單，若無技術指定優先用料，請優先使用國內料，勿使用ANFEN (OFP00406)-{.不符.} 4. 【提醒】！本單為直立式包裝，嚴禁鍍鋅或烤漆後以STAGGER捲取 (OFP00451)-{.不符.} 5. 此經銷商有簽訂1/2厚度公差保證(無厚度變異),請調整冷軋與鍍鋅厚度公差管制範圍. 保證 ASTM 厚度公差 (OFP00180)-{.不符.} | 訂單:2509EFE034/002 CPL <生產備註> 事項如下 . 指定使用CSC或中龍或者日本用料，切勿用其它料源。會訴賠... (RMK00241) . 除HGI/ HGL 訂單邊緣不噴油. 其餘皆側緣噴油 (RMK00285) | 訂單:2509EFE034/002 CR1 <生產備註> 事項如下 . 指定使用CSC或中龍或者日本用料，切勿用其它料源。會訴賠... (RMK00241) . 完軋寬度超出管制值上限≦2mm時,冷軋繼續生產並填寫品質異常通報單給鍍鋅線,以便調整張力與板溫 (RMK00278) . 此經銷商保證平均厚度在1/2厚度公差內，厚度量測NG時，如單位長度符合範圍，請放行 (RMK00402) | 訂單:2509EFE034/002 CR2 <生產備註> 事項如下 . 指定使用CSC或中龍或者日本用料，切勿用其它料源。會訴賠... (RMK00241) . 完軋寬度超出管制值上限≦2mm時,冷軋繼續生產並填寫品質異常通報單給鍍鋅線,以便調整張力與板溫 (RMK00278) . 此經銷商保證平均厚度在1/2厚度公差內，厚度量測NG時，如單位長度符合範圍，請放行 (RMK00402) | 訂單:2509EFE034/002 CG1 <生產備註> 事項如下 . 捲門用 注意鍍層控制STD 至 STD+30間 (RMK00102) . 因成形性需求故鍍層量有上限管制，排程變換前後一顆分切請U3暫留，待產線確認鍍層量後再行處置。 (RMK00102) . ★ SKP+T/L 的 EL％總和 CQ ＞0.8％,材質SAE1012＞0.6 ％ --->一定要達到不然會訴賠★ (RMK00241) . 指定使用CSC或中龍或者日本用料，切勿用其它料源。會訴賠... (RMK00241) . 因為SKP+T/L 的 EL％總和 CQ ＞0.8％,材質SAE1012＞0.6 ％以上時，烤漆品檢測試Fluting 會NG降級 (RMK00241) . 若SKP+T/L 的 EL％總和 CQ ＞0.8％,材質SAE1012＞0.6 ％ 未能符合，反應給下製程與TED工程師 (RMK00241) . 此經銷商保證平均厚度在1/2厚度公差內，厚度量測NG時，如單位長度符合範圍，請放行 (RMK00402) | 訂單:2509EFE034/002 CG2 <生產備註> 事項如下 . 捲門用 注意鍍層控制STD 至 STD+30間 (RMK00102) . 因成形性需求故鍍層量有上限管制，排程變換前後一顆分切請U3暫留，待產線確認鍍層量後再行處置。 (RMK00102) . ★ SKP+T/L 的 EL％總和 CQ ＞0.8％,材質SAE1012＞0.6 ％ --->一定要達到不然會訴賠★ (RMK00241) . 指定使用CSC或中龍或者日本用料，切勿用其它料源。會訴賠... (RMK00241) . 因為SKP+T/L 的 EL％總和 CQ ＞0.8％,材質SAE1012＞0.6 ％以上時，烤漆品檢測試Fluting 會NG降級 (RMK00241) . 若SKP+T/L 的 EL％總和 CQ ＞0.8％,材質SAE1012＞0.6 ％ 未能符合，反應給下製程與TED工程師 (RMK00241) . 此經銷商保證平均厚度在1/2厚度公差內，厚度量測NG時，如單位長度符合範圍，請放行 (RMK00402) | 訂單:2509EFE034/002 CC1 <生產備註> 事項如下 . 【MASS】BW70Z 標準MASS=60+185=245 為生產與品管依據。排程MASS為請購用不用理會 (RMK-E_CHIN) . 超低光澤產品,色差計塗佈量依據5+20U為基準. (RMK00102) . 請出口人員貼上"請勿堆疊"紅色標簽. (RMK00102) . R字頭色碼因色差對膜厚極其敏感，MASS目標102%~115%之間 (RMK00102) . R字頭色碼塗佈量須在20U以上,不然會有白色點狀(繩紋),已被客戶訴賠. (RMK00102) . 捲起單位張力請加大至 5.5 (RMK00102) . 一般CQ T/L EL％目標0.1％，視板面或狀況可做調整--->不然下製程會發生FLUTING會訴賠 (RMK00241) . ★本產品因訴賠過，一定得做 Fluting TEST，線上EL％有調整時需再確認★ (RMK00241) . 2015年發生過訴賠。請出口使用鋼套桶前請檢查焊接處，以免捲取後產生折痕 (RMK00381) . 此經銷商保證平均厚度在1/2厚度公差內，厚度量測NG時，如單位長度符合範圍，請放行 (RMK00402) . 【捲取】注意！本單為直立式包裝。禁用STAGGER捲取送包裝！送RCL重處理例外。 (RMK00512) | 訂單:2509EFE034/002 CC2 <生產備註> 事項如下 . 【MASS】BW70Z 標準MASS=60+185=245 為生產與品管依據。排程MASS為請購用不用理會 (RMK-E_CHIN) . 超低光澤產品,色差計塗佈量依據5+20U為基準. (RMK00102) . 請出口人員貼上"請勿堆疊"紅色標簽. (RMK00102) . R字頭色碼因色差對膜厚極其敏感，MASS目標102%~115%之間 (RMK00102) . R字頭色碼塗佈量須在20U以上,不然會有白色點狀(繩紋),已被客戶訴賠. (RMK00102) . 一般CQ T/L EL％目標0.1％，視板面或狀況可做調整--->不然下製程會發生FLUTING會訴賠 (RMK00241) . ★本產品因訴賠過，一定得做 Fluting TEST，線上EL％有調整時需再確認★ (RMK00241) . 2015年發生過訴賠。請出口使用鋼套桶前請檢查焊接處，以免捲取後產生折痕 (RMK00381) . 此經銷商保證平均厚度在1/2厚度公差內，厚度量測NG時，如單位長度符合範圍，請放行 (RMK00402) . 【捲取】注意！本單為直立式包裝。禁用STAGGER捲取送包裝！送RCL重處理例外。 (RMK00512) | 訂單:2509EFE034/002 RCL <生產備註> 事項如下 . 【捲取】注意！本單為直立式包裝。禁用STAGGER捲取送包裝！送RCL重處理例外。 (RMK00512) | 訂單:2509EFE034/002 CCPK 無 <生產備註> 事項 | 訂單:2509EFE034/002 CGQC 無 <品檢備註> 事項 | 訂單:2509EFE034/002 CCQC <品檢備註> 事項如下 . 【MASS】BW70Z 標準MASS=60+185=245 為生產與品管依據。排程MASS為請購用不用理會 (RMK-E_CHIN) . ★本產品因訴賠過，一定得做 Fluting TEST，線上EL％有調整時需再確認★ (RMK00241) . 【捲取】注意！本單為直立式包裝。禁用STAGGER捲取送包裝！送RCL重處理例外。 (RMK00512) | 訂單:2509EFE034/002 TOL 無 <生產備註> 事項 | 【MASS】BW70Z 標準MASS=60+185=245 為生產與品管依據。排程MASS為請購用不用理會^^/CC1/CC2/CCQC/^^ <<.E_CHIN 2025/09/30 09:32.>> | 訂單 2509EFE034/002 修改記錄如下: 20250919 13:49:23 (06023) 退火碼: >> S1, 用途碼: >> COA010, 背面標示: >> C856, 訂單背面顏色(五碼): >> BW70Z, 背面漆膜厚: >> NOM, 背面漆塗漆型式幾塗幾烤: >> 2, 鉻酸鹽: >> Z, 訂單厚度: >> 0.47, 訂單重: >> 35, 重量容許率(下限): >> 10, 重量容許率(上限): >> 10, 訂單寬度: >> 914, 鍍製方式: >> AC, 鋼捲內徑: >> 508, 鋼捲下限重: >> 2, 鋼捲上限重: >> 3.5, 壓花條件碼: >> -, 表面花紋: >> R, 綠色識別碼: >> -, 印刷輥號: >> -, 產品代碼: >> PPGL, 皮膜碼: >> -, 單位別: >> M, 油品種類: >> Z, 塗油量: >> Z, 包裝代碼: >> E0 , 保護膜碼: >> -, 客戶試片取樣型式: >> -, 調質碼: >> S, 套筒碼: >> S , 規格: >> A792MSSGR275, 製造標準: >> ASTM, 表面處理劑種類: >> Z, 表面處理劑塗佈量: >> Z, 伸長率測試: >> N, 硬度測試碼: >> N, 抗拉強度測試: >> N, 降伏強度測試: >> N, 厚度變異: >> 0, 訂單正面顏色(五碼): >> RYF26, 正面漆膜厚: >> 25, 正面漆塗漆型式幾塗幾烤: >> 2, 修邊碼: >> Y, 重量碼: >> AW, 鋼捲捲向: >> O, 鍍層碼: >> AZM150, | F:保證1/2 ASTM 厚度公差
PPGL | 2509EFE034/003 | 1. 因鋼套桶因縫接處容易對鋼捲產生轉印，所以請確認客戶是否知悉轉印風險 (OFP00256)-{.不符.} | 1. 烤漆產品"門板"類...指定使用CSC（含 CH）或DS用料，切勿用其它料源 (OFP00129)-{.不符.} 2. 製造標準為MS、ASTM或銷新加坡之訂單，若無技術指定優先用料，請優先使用國內料，勿使用ANFEN (OFP00406)-{.不符.} | 1. 因鋼套桶因縫接處容易對鋼捲產生轉印，所以請確認客戶是否知悉轉印風險 (OFP00256)-{.不符.} 2. 備註：XXXXX 標準MASS=XXX 為生產與品管依據。排程MASS為請購用不用理會 (OFP00293)-{.不符.} 3. 製造標準為MS、ASTM或銷新加坡之訂單，若無技術指定優先用料，請優先使用國內料，勿使用ANFEN (OFP00406)-{.不符.} 4. 【提醒】！本單為直立式包裝，嚴禁鍍鋅或烤漆後以STAGGER捲取 (OFP00451)-{.不符.} 5. 此經銷商有簽訂1/2厚度公差保證(無厚度變異),請調整冷軋與鍍鋅厚度公差管制範圍. 保證 ASTM 厚度公差 (OFP00180)-{.不符.} | 訂單:2509EFE034/003 CPL <生產備註> 事項如下 . 指定使用CSC或中龍或者日本用料，切勿用其它料源。會訴賠... (RMK00241) . 除HGI/ HGL 訂單邊緣不噴油. 其餘皆側緣噴油 (RMK00285) | 訂單:2509EFE034/003 CR1 <生產備註> 事項如下 . 指定使用CSC或中龍或者日本用料，切勿用其它料源。會訴賠... (RMK00241) . 完軋寬度超出管制值上限≦2mm時,冷軋繼續生產並填寫品質異常通報單給鍍鋅線,以便調整張力與板溫 (RMK00278) . 此經銷商保證平均厚度在1/2厚度公差內，厚度量測NG時，如單位長度符合範圍，請放行 (RMK00402) | 訂單:2509EFE034/003 CR2 <生產備註> 事項如下 . 指定使用CSC或中龍或者日本用料，切勿用其它料源。會訴賠... (RMK00241) . 完軋寬度超出管制值上限≦2mm時,冷軋繼續生產並填寫品質異常通報單給鍍鋅線,以便調整張力與板溫 (RMK00278) . 此經銷商保證平均厚度在1/2厚度公差內，厚度量測NG時，如單位長度符合範圍，請放行 (RMK00402) | 訂單:2509EFE034/003 CG1 <生產備註> 事項如下 . 捲門用 注意鍍層控制STD 至 STD+30間 (RMK00102) . 因成形性需求故鍍層量有上限管制，排程變換前後一顆分切請U3暫留，待產線確認鍍層量後再行處置。 (RMK00102) . ★ SKP+T/L 的 EL％總和 CQ ＞0.8％,材質SAE1012＞0.6 ％ --->一定要達到不然會訴賠★ (RMK00241) . 指定使用CSC或中龍或者日本用料，切勿用其它料源。會訴賠... (RMK00241) . 因為SKP+T/L 的 EL％總和 CQ ＞0.8％,材質SAE1012＞0.6 ％以上時，烤漆品檢測試Fluting 會NG降級 (RMK00241) . 若SKP+T/L 的 EL％總和 CQ ＞0.8％,材質SAE1012＞0.6 ％ 未能符合，反應給下製程與TED工程師 (RMK00241) . 此經銷商保證平均厚度在1/2厚度公差內，厚度量測NG時，如單位長度符合範圍，請放行 (RMK00402) | 訂單:2509EFE034/003 CG2 <生產備註> 事項如下 . 捲門用 注意鍍層控制STD 至 STD+30間 (RMK00102) . 因成形性需求故鍍層量有上限管制，排程變換前後一顆分切請U3暫留，待產線確認鍍層量後再行處置。 (RMK00102) . ★ SKP+T/L 的 EL％總和 CQ ＞0.8％,材質SAE1012＞0.6 ％ --->一定要達到不然會訴賠★ (RMK00241) . 指定使用CSC或中龍或者日本用料，切勿用其它料源。會訴賠... (RMK00241) . 因為SKP+T/L 的 EL％總和 CQ ＞0.8％,材質SAE1012＞0.6 ％以上時，烤漆品檢測試Fluting 會NG降級 (RMK00241) . 若SKP+T/L 的 EL％總和 CQ ＞0.8％,材質SAE1012＞0.6 ％ 未能符合，反應給下製程與TED工程師 (RMK00241) . 此經銷商保證平均厚度在1/2厚度公差內，厚度量測NG時，如單位長度符合範圍，請放行 (RMK00402) | 訂單:2509EFE034/003 CC1 <生產備註> 事項如下 . 【MASS】BW70Z 標準MASS=60+185=245 為生產與品管依據。排程MASS為請購用不用理會 (RMK-E_CHIN) . 超低光澤產品,色差計塗佈量依據5+20U為基準. (RMK00102) . 請出口人員貼上"請勿堆疊"紅色標簽. (RMK00102) . R字頭色碼因色差對膜厚極其敏感，MASS目標102%~115%之間 (RMK00102) . R字頭色碼塗佈量須在20U以上,不然會有白色點狀(繩紋),已被客戶訴賠. (RMK00102) . 捲起單位張力請加大至 5.5 (RMK00102) . 一般CQ T/L EL％目標0.1％，視板面或狀況可做調整--->不然下製程會發生FLUTING會訴賠 (RMK00241) . ★本產品因訴賠過，一定得做 Fluting TEST，線上EL％有調整時需再確認★ (RMK00241) . 2015年發生過訴賠。請出口使用鋼套桶前請檢查焊接處，以免捲取後產生折痕 (RMK00381) . 此經銷商保證平均厚度在1/2厚度公差內，厚度量測NG時，如單位長度符合範圍，請放行 (RMK00402) . 【捲取】注意！本單為直立式包裝。禁用STAGGER捲取送包裝！送RCL重處理例外。 (RMK00512) | 訂單:2509EFE034/003 CC2 <生產備註> 事項如下 . 【MASS】BW70Z 標準MASS=60+185=245 為生產與品管依據。排程MASS為請購用不用理會 (RMK-E_CHIN) . 超低光澤產品,色差計塗佈量依據5+20U為基準. (RMK00102) . 請出口人員貼上"請勿堆疊"紅色標簽. (RMK00102) . R字頭色碼因色差對膜厚極其敏感，MASS目標102%~115%之間 (RMK00102) . R字頭色碼塗佈量須在20U以上,不然會有白色點狀(繩紋),已被客戶訴賠. (RMK00102) . 一般CQ T/L EL％目標0.1％，視板面或狀況可做調整--->不然下製程會發生FLUTING會訴賠 (RMK00241) . ★本產品因訴賠過，一定得做 Fluting TEST，線上EL％有調整時需再確認★ (RMK00241) . 2015年發生過訴賠。請出口使用鋼套桶前請檢查焊接處，以免捲取後產生折痕 (RMK00381) . 此經銷商保證平均厚度在1/2厚度公差內，厚度量測NG時，如單位長度符合範圍，請放行 (RMK00402) . 【捲取】注意！本單為直立式包裝。禁用STAGGER捲取送包裝！送RCL重處理例外。 (RMK00512) | 訂單:2509EFE034/003 RCL <生產備註> 事項如下 . 【捲取】注意！本單為直立式包裝。禁用STAGGER捲取送包裝！送RCL重處理例外。 (RMK00512) | 訂單:2509EFE034/003 CCPK 無 <生產備註> 事項 | 訂單:2509EFE034/003 CGQC 無 <品檢備註> 事項 | 訂單:2509EFE034/003 CCQC <品檢備註> 事項如下 . 【MASS】BW70Z 標準MASS=60+185=245 為生產與品管依據。排程MASS為請購用不用理會 (RMK-E_CHIN) . ★本產品因訴賠過，一定得做 Fluting TEST，線上EL％有調整時需再確認★ (RMK00241) . 【捲取】注意！本單為直立式包裝。禁用STAGGER捲取送包裝！送RCL重處理例外。 (RMK00512) | 訂單:2509EFE034/003 TOL 無 <生產備註> 事項 | 【MASS】BW70Z 標準MASS=60+185=245 為生產與品管依據。排程MASS為請購用不用理會^^/CC1/CC2/CCQC/^^ <<.E_CHIN 2025/09/30 09:41.>> | 訂單 2509EFE034/003 修改記錄如下: 20250919 13:49:25 (06023) 退火碼: >> S1, 用途碼: >> COA010, 背面標示: >> C856, 訂單背面顏色(五碼): >> BW70Z, 背面漆膜厚: >> NOM, 背面漆塗漆型式幾塗幾烤: >> 2, 鉻酸鹽: >> Z, 訂單厚度: >> 0.47, 訂單重: >> 35, 重量容許率(下限): >> 10, 重量容許率(上限): >> 10, 訂單寬度: >> 914, 鍍製方式: >> AC, 鋼捲內徑: >> 508, 鋼捲下限重: >> 2, 鋼捲上限重: >> 3.5, 壓花條件碼: >> -, 表面花紋: >> R, 綠色識別碼: >> -, 印刷輥號: >> -, 產品代碼: >> PPGL, 皮膜碼: >> -, 單位別: >> M, 油品種類: >> Z, 塗油量: >> Z, 包裝代碼: >> E0 , 保護膜碼: >> -, 客戶試片取樣型式: >> -, 調質碼: >> S, 套筒碼: >> S , 規格: >> A792MSSGR275, 製造標準: >> ASTM, 表面處理劑種類: >> Z, 表面處理劑塗佈量: >> Z, 伸長率測試: >> N, 硬度測試碼: >> N, 抗拉強度測試: >> N, 降伏強度測試: >> N, 厚度變異: >> 0, 訂單正面顏色(五碼): >> RBF66, 正面漆膜厚: >> 25, 正面漆塗漆型式幾塗幾烤: >> 2, 修邊碼: >> Y, 重量碼: >> AW, 鋼捲捲向: >> O, 鍍層碼: >> AZM150, | F:保證1/2 ASTM 厚度公差
PPGL | 2509EFE034/004 | 1. 因鋼套桶因縫接處容易對鋼捲產生轉印，所以請確認客戶是否知悉轉印風險 (OFP00256)-{.不符.} | 1. 烤漆產品"門板"類...指定使用CSC（含 CH）或DS用料，切勿用其它料源 (OFP00129)-{.不符.} 2. 製造標準為MS、ASTM或銷新加坡之訂單，若無技術指定優先用料，請優先使用國內料，勿使用ANFEN (OFP00406)-{.不符.} | 1. 因鋼套桶因縫接處容易對鋼捲產生轉印，所以請確認客戶是否知悉轉印風險 (OFP00256)-{.不符.} 2. 備註：XXXXX 標準MASS=XXX 為生產與品管依據。排程MASS為請購用不用理會 (OFP00293)-{.不符.} 3. 製造標準為MS、ASTM或銷新加坡之訂單，若無技術指定優先用料，請優先使用國內料，勿使用ANFEN (OFP00406)-{.不符.} 4. 【提醒】！本單為直立式包裝，嚴禁鍍鋅或烤漆後以STAGGER捲取 (OFP00451)-{.不符.} 5. 此經銷商有簽訂1/2厚度公差保證(無厚度變異),請調整冷軋與鍍鋅厚度公差管制範圍. 保證 ASTM 厚度公差 (OFP00180)-{.不符.} | 訂單:2509EFE034/004 CPL <生產備註> 事項如下 . 指定使用CSC或中龍或者日本用料，切勿用其它料源。會訴賠... (RMK00241) . 除HGI/ HGL 訂單邊緣不噴油. 其餘皆側緣噴油 (RMK00285) | 訂單:2509EFE034/004 CR1 <生產備註> 事項如下 . 指定使用CSC或中龍或者日本用料，切勿用其它料源。會訴賠... (RMK00241) . 完軋寬度超出管制值上限≦2mm時,冷軋繼續生產並填寫品質異常通報單給鍍鋅線,以便調整張力與板溫 (RMK00278) . 此經銷商保證平均厚度在1/2厚度公差內，厚度量測NG時，如單位長度符合範圍，請放行 (RMK00402) | 訂單:2509EFE034/004 CR2 <生產備註> 事項如下 . 指定使用CSC或中龍或者日本用料，切勿用其它料源。會訴賠... (RMK00241) . 完軋寬度超出管制值上限≦2mm時,冷軋繼續生產並填寫品質異常通報單給鍍鋅線,以便調整張力與板溫 (RMK00278) . 此經銷商保證平均厚度在1/2厚度公差內，厚度量測NG時，如單位長度符合範圍，請放行 (RMK00402) | 訂單:2509EFE034/004 CG1 <生產備註> 事項如下 . 捲門用 注意鍍層控制STD 至 STD+30間 (RMK00102) . 因成形性需求故鍍層量有上限管制，排程變換前後一顆分切請U3暫留，待產線確認鍍層量後再行處置。 (RMK00102) . ★ SKP+T/L 的 EL％總和 CQ ＞0.8％,材質SAE1012＞0.6 ％ --->一定要達到不然會訴賠★ (RMK00241) . 指定使用CSC或中龍或者日本用料，切勿用其它料源。會訴賠... (RMK00241) . 因為SKP+T/L 的 EL％總和 CQ ＞0.8％,材質SAE1012＞0.6 ％以上時，烤漆品檢測試Fluting 會NG降級 (RMK00241) . 若SKP+T/L 的 EL％總和 CQ ＞0.8％,材質SAE1012＞0.6 ％ 未能符合，反應給下製程與TED工程師 (RMK00241) . 此經銷商保證平均厚度在1/2厚度公差內，厚度量測NG時，如單位長度符合範圍，請放行 (RMK00402) | 訂單:2509EFE034/004 CG2 <生產備註> 事項如下 . 捲門用 注意鍍層控制STD 至 STD+30間 (RMK00102) . 因成形性需求故鍍層量有上限管制，排程變換前後一顆分切請U3暫留，待產線確認鍍層量後再行處置。 (RMK00102) . ★ SKP+T/L 的 EL％總和 CQ ＞0.8％,材質SAE1012＞0.6 ％ --->一定要達到不然會訴賠★ (RMK00241) . 指定使用CSC或中龍或者日本用料，切勿用其它料源。會訴賠... (RMK00241) . 因為SKP+T/L 的 EL％總和 CQ ＞0.8％,材質SAE1012＞0.6 ％以上時，烤漆品檢測試Fluting 會NG降級 (RMK00241) . 若SKP+T/L 的 EL％總和 CQ ＞0.8％,材質SAE1012＞0.6 ％ 未能符合，反應給下製程與TED工程師 (RMK00241) . 此經銷商保證平均厚度在1/2厚度公差內，厚度量測NG時，如單位長度符合範圍，請放行 (RMK00402) | 訂單:2509EFE034/004 CC1 <生產備註> 事項如下 . 【MASS】BW70Z 標準MASS=60+185=245 為生產與品管依據。排程MASS為請購用不用理會 (RMK-E_CHIN) . 超低光澤產品,色差計塗佈量依據5+20U為基準. (RMK00102) . 請出口人員貼上"請勿堆疊"紅色標簽. (RMK00102) . R字頭色碼因色差對膜厚極其敏感，MASS目標102%~115%之間 (RMK00102) . R字頭色碼塗佈量須在20U以上,不然會有白色點狀(繩紋),已被客戶訴賠. (RMK00102) . 捲起單位張力請加大至 5.5 (RMK00102) . 一般CQ T/L EL％目標0.1％，視板面或狀況可做調整--->不然下製程會發生FLUTING會訴賠 (RMK00241) . ★本產品因訴賠過，一定得做 Fluting TEST，線上EL％有調整時需再確認★ (RMK00241) . 2015年發生過訴賠。請出口使用鋼套桶前請檢查焊接處，以免捲取後產生折痕 (RMK00381) . 此經銷商保證平均厚度在1/2厚度公差內，厚度量測NG時，如單位長度符合範圍，請放行 (RMK00402) . 【捲取】注意！本單為直立式包裝。禁用STAGGER捲取送包裝！送RCL重處理例外。 (RMK00512) | 訂單:2509EFE034/004 CC2 <生產備註> 事項如下 . 【MASS】BW70Z 標準MASS=60+185=245 為生產與品管依據。排程MASS為請購用不用理會 (RMK-E_CHIN) . 超低光澤產品,色差計塗佈量依據5+20U為基準. (RMK00102) . 請出口人員貼上"請勿堆疊"紅色標簽. (RMK00102) . R字頭色碼因色差對膜厚極其敏感，MASS目標102%~115%之間 (RMK00102) . R字頭色碼塗佈量須在20U以上,不然會有白色點狀(繩紋),已被客戶訴賠. (RMK00102) . 一般CQ T/L EL％目標0.1％，視板面或狀況可做調整--->不然下製程會發生FLUTING會訴賠 (RMK00241) . ★本產品因訴賠過，一定得做 Fluting TEST，線上EL％有調整時需再確認★ (RMK00241) . 2015年發生過訴賠。請出口使用鋼套桶前請檢查焊接處，以免捲取後產生折痕 (RMK00381) . 此經銷商保證平均厚度在1/2厚度公差內，厚度量測NG時，如單位長度符合範圍，請放行 (RMK00402) . 【捲取】注意！本單為直立式包裝。禁用STAGGER捲取送包裝！送RCL重處理例外。 (RMK00512) | 訂單:2509EFE034/004 RCL <生產備註> 事項如下 . 【捲取】注意！本單為直立式包裝。禁用STAGGER捲取送包裝！送RCL重處理例外。 (RMK00512) | 訂單:2509EFE034/004 CCPK 無 <生產備註> 事項 | 訂單:2509EFE034/004 CGQC 無 <品檢備註> 事項 | 訂單:2509EFE034/004 CCQC <品檢備註> 事項如下 . 【MASS】BW70Z 標準MASS=60+185=245 為生產與品管依據。排程MASS為請購用不用理會 (RMK-E_CHIN) . ★本產品因訴賠過，一定得做 Fluting TEST，線上EL％有調整時需再確認★ (RMK00241) . 【捲取】注意！本單為直立式包裝。禁用STAGGER捲取送包裝！送RCL重處理例外。 (RMK00512) | 訂單:2509EFE034/004 TOL 無 <生產備註> 事項 | 【MASS】BW70Z 標準MASS=60+185=245 為生產與品管依據。排程MASS為請購用不用理會^^/CC1/CC2/CCQC/^^ <<.E_CHIN 2025/09/30 09:41.>> | 訂單 2509EFE034/004 修改記錄如下: 20250919 13:49:27 (06023) 退火碼: >> S1, 用途碼: >> COA010, 背面標示: >> C856, 訂單背面顏色(五碼): >> BW70Z, 背面漆膜厚: >> NOM, 背面漆塗漆型式幾塗幾烤: >> 2, 鉻酸鹽: >> Z, 訂單厚度: >> 0.47, 訂單重: >> 20, 重量容許率(下限): >> 10, 重量容許率(上限): >> 10, 訂單寬度: >> 914, 鍍製方式: >> AC, 鋼捲內徑: >> 508, 鋼捲下限重: >> 2, 鋼捲上限重: >> 3.5, 壓花條件碼: >> -, 表面花紋: >> R, 綠色識別碼: >> -, 印刷輥號: >> -, 產品代碼: >> PPGL, 皮膜碼: >> -, 單位別: >> M, 油品種類: >> Z, 塗油量: >> Z, 包裝代碼: >> E0 , 保護膜碼: >> -, 客戶試片取樣型式: >> -, 調質碼: >> S, 套筒碼: >> S , 規格: >> A792MSSGR275, 製造標準: >> ASTM, 表面處理劑種類: >> Z, 表面處理劑塗佈量: >> Z, 伸長率測試: >> N, 硬度測試碼: >> N, 抗拉強度測試: >> N, 降伏強度測試: >> N, 厚度變異: >> 0, 訂單正面顏色(五碼): >> RYF66, 正面漆膜厚: >> 25, 正面漆塗漆型式幾塗幾烤: >> 2, 修邊碼: >> Y, 重量碼: >> AW, 鋼捲捲向: >> O, 鍍層碼: >> AZM150, | F:保證1/2 ASTM 厚度公差
PPGL | 2509EFE036/001 | 1. ●依旭台背面（正面漆塗料）發泡黏著性不佳（CC250503），要確認背面是否要發泡● (OFP00739)-{.不符.} 2. COA050 輕捲門(低鍍層新加坡用)管制只能賣新加坡 (OFP00760)-{.不符.} 3. 避免客戶下單用途別與色碼不符 (用途碼:COA050, 正面色碼:3Y2A07 不符)(OFP00029)-{.不符.} |  | 1. 高光新增備註（適用非直立式包裝）：請出口每顆鋼捲貼紅色 " 禁止疊放 " 貼紙，如果有套桶S最多2層 (OFP00366)-{.不符.} 2. 【提醒】！本單為直立式包裝，嚴禁鍍鋅或烤漆後以STAGGER捲取 (OFP00451)-{.不符.} 3. ●依旭台背面（正面漆塗料）發泡黏著性不佳（CC250503），要確認背面是否要發泡● (OFP00739)-{.不符.} 4. COA050 輕捲門(低鍍層新加坡用)管制只能賣新加坡 (OFP00760)-{.不符.} 5. 用途別對應選配碼不符 (用途碼:COA050, 選配碼:ON009 不符)(OFP00030)-{.不符.} 6. 此經銷商有簽訂1/2厚度公差保證(無厚度變異),請調整冷軋與鍍鋅厚度公差管制範圍. 保證 SYSCO 厚度公差 (OFP00180)-{.不符.} | 訂單:2509EFE036/001 CPL <生產備註> 事項如下 . 本單為烤漆背面大於等於25μ塗裝，軋延後不允許毛邊，請CPL注意修邊狀況 (RMK00124) . 【邊緣品質】此為烤漆背面25μ訂單，請加強檢視鋼捲：邊緣殘剪、側緣鋅渣或毛邊，因為會導致烤漆背面漆轉印正面 (RMK00126) . 除HGI/ HGL 訂單邊緣不噴油. 其餘皆側緣噴油 (RMK00285) | 訂單:2509EFE036/001 CR1 <生產備註> 事項如下 . 【邊緣品質】此為烤漆背面25μ訂單，請加強檢視鋼捲：邊緣殘剪、側緣鋅渣或毛邊，因為會導致烤漆背面漆轉印正面 (RMK00126) . 完軋寬度超出管制值上限≦2mm時,冷軋繼續生產並填寫品質異常通報單給鍍鋅線,以便調整張力與板溫 (RMK00278) . 此經銷商保證平均厚度在1/2厚度公差內，厚度量測NG時，如單位長度符合範圍，請放行 (RMK00402) | 訂單:2509EFE036/001 CR2 <生產備註> 事項如下 . 【邊緣品質】此為烤漆背面25μ訂單，請加強檢視鋼捲：邊緣殘剪、側緣鋅渣或毛邊，因為會導致烤漆背面漆轉印正面 (RMK00126) . 完軋寬度超出管制值上限≦2mm時,冷軋繼續生產並填寫品質異常通報單給鍍鋅線,以便調整張力與板溫 (RMK00278) . 此經銷商保證平均厚度在1/2厚度公差內，厚度量測NG時，如單位長度符合範圍，請放行 (RMK00402) | 訂單:2509EFE036/001 CG1 <生產備註> 事項如下 . 【邊緣品質】此為烤漆背面25μ訂單，請加強檢視鋼捲：邊緣殘剪、側緣鋅渣或毛邊，因為會導致烤漆背面漆轉印正面 (RMK00126) . 本單於烤漆正背面都塗裝正面漆，因此鍍鋅請管制背面表面品質比照正面 (RMK00363) . 此經銷商保證平均厚度在1/2厚度公差內，厚度量測NG時，如單位長度符合範圍，請放行 (RMK00402) | 訂單:2509EFE036/001 CG2 <生產備註> 事項如下 . 【邊緣品質】此為烤漆背面25μ訂單，請加強檢視鋼捲：邊緣殘剪、側緣鋅渣或毛邊，因為會導致烤漆背面漆轉印正面 (RMK00126) . 本單於烤漆正背面都塗裝正面漆，因此鍍鋅請管制背面表面品質比照正面 (RMK00363) . 此經銷商保證平均厚度在1/2厚度公差內，厚度量測NG時，如單位長度符合範圍，請放行 (RMK00402) | 訂單:2509EFE036/001 CC1 <生產備註> 事項如下 . 【疊放】出口每顆鋼捲貼紅色 " 禁止疊放 " 貼紙，如果有套桶S最多2層 (RMK-E_CHIN) . 此色為高光澤主操請注意捲起張力的提高查表 (RMK00122) . 【邊緣品質】此為烤漆背面25μ訂單，請加強檢視鋼捲：邊緣殘剪、側緣鋅渣或毛邊，因為會導致烤漆背面漆轉印正面 (RMK00126) . 2015年發生過訴賠。請出口使用鋼套桶前請檢查焊接處，以免捲取後產生折痕 (RMK00381) . 此經銷商保證平均厚度在1/2厚度公差內，厚度量測NG時，如單位長度符合範圍，請放行 (RMK00402) . 【捲取】注意！本單為直立式包裝。禁用STAGGER捲取送包裝！送RCL重處理例外。 (RMK00512) . 【疊放】出口每顆鋼捲貼紅色 " 禁止疊放 " 貼紙，如果有套桶S最多2層 (RMK00732) | 訂單:2509EFE036/001 CC2 <生產備註> 事項如下 . 【疊放】出口每顆鋼捲貼紅色 " 禁止疊放 " 貼紙，如果有套桶S最多2層 (RMK-E_CHIN) . 此色為高光澤主操請注意捲起張力的提高查表 (RMK00122) . 【邊緣品質】此為烤漆背面25μ訂單，請加強檢視鋼捲：邊緣殘剪、側緣鋅渣或毛邊，因為會導致烤漆背面漆轉印正面 (RMK00126) . 2015年發生過訴賠。請出口使用鋼套桶前請檢查焊接處，以免捲取後產生折痕 (RMK00381) . 此經銷商保證平均厚度在1/2厚度公差內，厚度量測NG時，如單位長度符合範圍，請放行 (RMK00402) . 【捲取】注意！本單為直立式包裝。禁用STAGGER捲取送包裝！送RCL重處理例外。 (RMK00512) . 【疊放】出口每顆鋼捲貼紅色 " 禁止疊放 " 貼紙，如果有套桶S最多2層 (RMK00732) | 訂單:2509EFE036/001 RCL <生產備註> 事項如下 . 【捲取】注意！本單為直立式包裝。禁用STAGGER捲取送包裝！送RCL重處理例外。 (RMK00512) | 訂單:2509EFE036/001 CCPK 無 <生產備註> 事項 | 訂單:2509EFE036/001 CGQC <品檢備註> 事項如下 . 【邊緣品質】此為烤漆背面25μ訂單，請加強檢視鋼捲：邊緣殘剪、側緣鋅渣或毛邊，因為會導致烤漆背面漆轉印正面 (RMK00126) . 本單於烤漆正背面都塗裝正面漆，因此鍍鋅請管制背面表面品質比照正面 (RMK00363) | 訂單:2509EFE036/001 CCQC <品檢備註> 事項如下 . 【邊緣品質】此為烤漆背面25μ訂單，請加強檢視鋼捲：邊緣殘剪、側緣鋅渣或毛邊，因為會導致烤漆背面漆轉印正面 (RMK00126) . 【捲取】注意！本單為直立式包裝。禁用STAGGER捲取送包裝！送RCL重處理例外。 (RMK00512) | 訂單:2509EFE036/001 TOL 無 <生產備註> 事項 | 【疊放】出口每顆鋼捲貼紅色 " 禁止疊放 " 貼紙，如果有套桶S最多2層^^/CC1/CC2/MKT/ <<.E_CHIN 2025/10/17 14:42.>> | 訂單 2509EFE036/001 修改記錄如下: 20251013 13:15:15 (06023) 退火碼: >> S1, 用途碼: >> COA050, 背面標示: >> S000, 訂單背面顏色(五碼): >> 3Y2A0, 背面漆膜厚: >> 25, 背面漆塗漆型式幾塗幾烤: >> 2, 鉻酸鹽: >> Z, 訂單厚度: >> 0.42, 訂單重: >> 20, 重量容許率(下限): >> 10, 重量容許率(上限): >> 10, 訂單寬度: >> 914, 鍍製方式: >> BC, 鋼捲內徑: >> 508, 鋼捲下限重: >> 3, 鋼捲上限重: >> 5, 壓花條件碼: >> -, 表面花紋: >> R, 綠色識別碼: >> -, 印刷輥號: >> -, 產品代碼: >> PPGL, 皮膜碼: >> -, 單位別: >> M, 油品種類: >> Z, 塗油量: >> Z, 包裝代碼: >> E0 , 保護膜碼: >> -, 客戶試片取樣型式: >> -, 調質碼: >> S, 套筒碼: >> S , 規格: >> CGL400-10, 製造標準: >> SYSCO, 表面處理劑種類: >> Z, 表面處理劑塗佈量: >> Z, 伸長率測試: >> N, 硬度測試碼: >> N, 抗拉強度測試: >> N, 降伏強度測試: >> N, 厚度變異: >> 0, 訂單正面顏色(五碼): >> 3Y2A0, 正面漆膜厚: >> 25, 正面漆塗漆型式幾塗幾烤: >> 2, 修邊碼: >> Y, 重量碼: >> AW, 鋼捲捲向: >> O, 鍍層碼: >> AZ070, | F:保證1/2 ASTM 厚度公差
PPGI | 2509EFE037/001 | 1. CGL490 等級 需用CSC料並注意軋延率至少≧70％，目標75％。參閱163EFE026 (OFP00253)-{.不符.} 2. ●依旭台背面（正面漆塗料）發泡黏著性不佳（CC250503），要確認背面是否要發泡● (OFP00739)-{.不符.} | 1. 烤漆產品"門板"類...指定使用CSC（含 CH）或DS用料，切勿用其它料源 (OFP00129)-{.不符.} 2. CGL490 等級 需用CSC料並注意軋延率至少≧70％，目標75％。參閱163EFE026 (OFP00253)-{.不符.} | 1. CGL490 等級 需用CSC料並注意軋延率至少≧70％，目標75％。參閱163EFE026 (OFP00253)-{.不符.} 2. 備註：XXXXX 標準MASS=XXX 為生產與品管依據。排程MASS為請購用不用理會 (OFP00293)-{.不符.} 3. 高光新增備註（適用非直立式包裝）：請出口每顆鋼捲貼紅色 " 禁止疊放 " 貼紙，如果有套桶S最多2層 (OFP00366)-{.不符.} 4. 【提醒】！本單為直立式包裝，嚴禁鍍鋅或烤漆後以STAGGER捲取 (OFP00451)-{.不符.} 5. 【提醒 審單人員】CR≧0.6 要於烤漆備註調降 PMT等相關。★KP抗塵PVDF不受此限 (OFP00509)-{.不符.} 6. ●依旭台背面（正面漆塗料）發泡黏著性不佳（CC250503），要確認背面是否要發泡● (OFP00739)-{.不符.} 7. 此經銷商有簽訂1/2厚度公差保證(無厚度變異),請調整冷軋與鍍鋅厚度公差管制範圍. 保證 SYSCO 厚度公差 (OFP00180)-{.不符.} | 訂單:2509EFE037/001 CPL <生產備註> 事項如下 . 本單為烤漆背面大於等於25μ塗裝，軋延後不允許毛邊，請CPL注意修邊狀況 (RMK00124) . 【邊緣品質】此為烤漆背面25μ訂單，請加強檢視鋼捲：邊緣殘剪、側緣鋅渣或毛邊，因為會導致烤漆背面漆轉印正面 (RMK00126) . 指定使用CSC或中龍或者日本用料，切勿用其它料源。會訴賠... (RMK00241) . 除HGI/ HGL 訂單邊緣不噴油. 其餘皆側緣噴油 (RMK00285) | 訂單:2509EFE037/001 CR1 <生產備註> 事項如下 . 【邊緣品質】此為烤漆背面25μ訂單，請加強檢視鋼捲：邊緣殘剪、側緣鋅渣或毛邊，因為會導致烤漆背面漆轉印正面 (RMK00126) . 指定使用CSC或中龍或者日本用料，切勿用其它料源。會訴賠... (RMK00241) . 完軋寬度超出管制值上限≦2mm時,冷軋繼續生產並填寫品質異常通報單給鍍鋅線,以便調整張力與板溫 (RMK00278) . 此經銷商保證平均厚度在1/2厚度公差內，厚度量測NG時，如單位長度符合範圍，請放行 (RMK00402) | 訂單:2509EFE037/001 CR2 <生產備註> 事項如下 . 【邊緣品質】此為烤漆背面25μ訂單，請加強檢視鋼捲：邊緣殘剪、側緣鋅渣或毛邊，因為會導致烤漆背面漆轉印正面 (RMK00126) . 指定使用CSC或中龍或者日本用料，切勿用其它料源。會訴賠... (RMK00241) . 完軋寬度超出管制值上限≦2mm時,冷軋繼續生產並填寫品質異常通報單給鍍鋅線,以便調整張力與板溫 (RMK00278) . 此經銷商保證平均厚度在1/2厚度公差內，厚度量測NG時，如單位長度符合範圍，請放行 (RMK00402) | 訂單:2509EFE037/001 CG1 <生產備註> 事項如下 . 【邊緣品質】此為烤漆背面25μ訂單，請加強檢視鋼捲：邊緣殘剪、側緣鋅渣或毛邊，因為會導致烤漆背面漆轉印正面 (RMK00126) . ★ SKP+T/L 的 EL％總和 CQ ＞0.8％,材質SAE1012＞0.6 ％ --->一定要達到不然會訴賠★ (RMK00241) . 指定使用CSC或中龍或者日本用料，切勿用其它料源。會訴賠... (RMK00241) . 因為SKP+T/L 的 EL％總和 CQ ＞0.8％,材質SAE1012＞0.6 ％以上時，烤漆品檢測試Fluting 會NG降級 (RMK00241) . 若SKP+T/L 的 EL％總和 CQ ＞0.8％,材質SAE1012＞0.6 ％ 未能符合，反應給下製程與TED工程師 (RMK00241) . 本單於烤漆正背面都塗裝正面漆，因此鍍鋅請管制背面表面品質比照正面 (RMK00363) . 此經銷商保證平均厚度在1/2厚度公差內，厚度量測NG時，如單位長度符合範圍，請放行 (RMK00402) | 訂單:2509EFE037/001 CG2 <生產備註> 事項如下 . 【邊緣品質】此為烤漆背面25μ訂單，請加強檢視鋼捲：邊緣殘剪、側緣鋅渣或毛邊，因為會導致烤漆背面漆轉印正面 (RMK00126) . ★ SKP+T/L 的 EL％總和 CQ ＞0.8％,材質SAE1012＞0.6 ％ --->一定要達到不然會訴賠★ (RMK00241) . 指定使用CSC或中龍或者日本用料，切勿用其它料源。會訴賠... (RMK00241) . 因為SKP+T/L 的 EL％總和 CQ ＞0.8％,材質SAE1012＞0.6 ％以上時，烤漆品檢測試Fluting 會NG降級 (RMK00241) . 若SKP+T/L 的 EL％總和 CQ ＞0.8％,材質SAE1012＞0.6 ％ 未能符合，反應給下製程與TED工程師 (RMK00241) . 本單於烤漆正背面都塗裝正面漆，因此鍍鋅請管制背面表面品質比照正面 (RMK00363) . 此經銷商保證平均厚度在1/2厚度公差內，厚度量測NG時，如單位長度符合範圍，請放行 (RMK00402) | 訂單:2509EFE037/001 CC1 <生產備註> 事項如下 . 【PMT】1.1.因為CR厚 0.606 mm，TOP 標準PMT以241℃去計算 (RMK-E_CHIN) . 此色為高光澤主操請注意捲起張力的提高查表 (RMK00122) . 【邊緣品質】此為烤漆背面25μ訂單，請加強檢視鋼捲：邊緣殘剪、側緣鋅渣或毛邊，因為會導致烤漆背面漆轉印正面 (RMK00126) . 一般CQ T/L EL％目標0.1％，視板面或狀況可做調整--->不然下製程會發生FLUTING會訴賠 (RMK00241) . ★本產品因訴賠過，一定得做 Fluting TEST，線上EL％有調整時需再確認★ (RMK00241) . 2015年發生過訴賠。請出口使用鋼套桶前請檢查焊接處，以免捲取後產生折痕 (RMK00381) . 此經銷商保證平均厚度在1/2厚度公差內，厚度量測NG時，如單位長度符合範圍，請放行 (RMK00402) . 【捲取】注意！本單為直立式包裝。禁用STAGGER捲取送包裝！送RCL重處理例外。 (RMK00512) . 【PMT】1.2.CC2計算完後面漆每個ZONE 爐溫各降8℃為最終爐溫 (RMK00568) . 【PMT】1.3.CC2因爐溫各降8℃為最終爐溫，請股長於TEST時 確實量測板溫 (RMK00568) . 【PMT】1.4.若發現PMT不足，請上調ZONE溫度並回饋工程師 (RMK00568) . 【PMT】1.5.品檢注意！因標準PMT有下修請注意MEK測試 (RMK00568) . 【PMT】1.6.厚板少生產，請領班量測板溫並記錄之 (RMK00568) . 【疊放】出口每顆鋼捲貼紅色 " 禁止疊放 " 貼紙，如果有套桶S最多2層 (RMK00732) | 訂單:2509EFE037/001 CC2 <生產備註> 事項如下 . 【PMT】1.1.因為CR厚 0.606 mm，TOP 標準PMT以241℃去計算 (RMK-E_CHIN) . 此色為高光澤主操請注意捲起張力的提高查表 (RMK00122) . 【邊緣品質】此為烤漆背面25μ訂單，請加強檢視鋼捲：邊緣殘剪、側緣鋅渣或毛邊，因為會導致烤漆背面漆轉印正面 (RMK00126) . 20120627晨會決議 CC2生產 PPGI 時請使用表調 (RMK00191) . 一般CQ T/L EL％目標0.1％，視板面或狀況可做調整--->不然下製程會發生FLUTING會訴賠 (RMK00241) . ★本產品因訴賠過，一定得做 Fluting TEST，線上EL％有調整時需再確認★ (RMK00241) . 2015年發生過訴賠。請出口使用鋼套桶前請檢查焊接處，以免捲取後產生折痕 (RMK00381) . 此經銷商保證平均厚度在1/2厚度公差內，厚度量測NG時，如單位長度符合範圍，請放行 (RMK00402) . 【捲取】注意！本單為直立式包裝。禁用STAGGER捲取送包裝！送RCL重處理例外。 (RMK00512) . 【PMT】1.2.CC2計算完後面漆每個ZONE 爐溫各降8℃為最終爐溫 (RMK00568) . 【PMT】1.3.CC2因爐溫各降8℃為最終爐溫，請股長於TEST時 確實量測板溫 (RMK00568) . 【PMT】1.4.若發現PMT不足，請上調ZONE溫度並回饋工程師 (RMK00568) . 【PMT】1.5.品檢注意！因標準PMT有下修請注意MEK測試 (RMK00568) . 【PMT】1.6.厚板少生產，請領班量測板溫並記錄之 (RMK00568) . 【疊放】出口每顆鋼捲貼紅色 " 禁止疊放 " 貼紙，如果有套桶S最多2層 (RMK00732) | 訂單:2509EFE037/001 RCL <生產備註> 事項如下 . 【捲取】注意！本單為直立式包裝。禁用STAGGER捲取送包裝！送RCL重處理例外。 (RMK00512) | 訂單:2509EFE037/001 CCPK 無 <生產備註> 事項 | 訂單:2509EFE037/001 CGQC <品檢備註> 事項如下 . 【邊緣品質】此為烤漆背面25μ訂單，請加強檢視鋼捲：邊緣殘剪、側緣鋅渣或毛邊，因為會導致烤漆背面漆轉印正面 (RMK00126) . 本單於烤漆正背面都塗裝正面漆，因此鍍鋅請管制背面表面品質比照正面 (RMK00363) | 訂單:2509EFE037/001 CCQC <品檢備註> 事項如下 . 【PMT】1.1.因為CR厚 0.606 mm，TOP 標準PMT以241℃去計算 (RMK-E_CHIN) . 【邊緣品質】此為烤漆背面25μ訂單，請加強檢視鋼捲：邊緣殘剪、側緣鋅渣或毛邊，因為會導致烤漆背面漆轉印正面 (RMK00126) . ★本產品因訴賠過，一定得做 Fluting TEST，線上EL％有調整時需再確認★ (RMK00241) . 【捲取】注意！本單為直立式包裝。禁用STAGGER捲取送包裝！送RCL重處理例外。 (RMK00512) . 【PMT】1.2.CC2計算完後面漆每個ZONE 爐溫各降8℃為最終爐溫 (RMK00568) . 【PMT】1.3.CC2因爐溫各降8℃為最終爐溫，請股長於TEST時 確實量測板溫 (RMK00568) . 【PMT】1.4.若發現PMT不足，請上調ZONE溫度並回饋工程師 (RMK00568) . 【PMT】1.5.品檢注意！因標準PMT有下修請注意MEK測試 (RMK00568) . 【PMT】1.6.厚板少生產，請領班量測板溫並記錄之 (RMK00568) | 訂單:2509EFE037/001 TOL 無 <生產備註> 事項 | 【PMT】1.1.因為CR厚 0.606 mm，TOP 標準PMT以241℃去計算^^/CC1/CC2/CCQC/^^ <<.E_CHIN 2025/10/17 15:05.>> | 訂單 2509EFE037/001 修改記錄如下: 20251016 14:11:12 (06023) 退火碼: >> S1, 用途碼: >> COA010, 背面標示: >> S000, 訂單背面顏色(五碼): >> 3W1A5, 背面漆膜厚: >> 25, 背面漆塗漆型式幾塗幾烤: >> 2, 鉻酸鹽: >> Z, 訂單厚度: >> 0.6, 訂單重: >> 20, 重量容許率(下限): >> 10, 重量容許率(上限): >> 10, 訂單寬度: >> 1219, 鍍製方式: >> BC, 鋼捲內徑: >> 508, 鋼捲下限重: >> 3, 鋼捲上限重: >> 5, 壓花條件碼: >> -, 表面花紋: >> Z, 綠色識別碼: >> -, 印刷輥號: >> -, 產品代碼: >> PPGI, 皮膜碼: >> -, 單位別: >> M, 油品種類: >> Z, 塗油量: >> Z, 包裝代碼: >> E0 , 保護膜碼: >> -, 客戶試片取樣型式: >> -, 調質碼: >> S, 套筒碼: >> S , 規格: >> CGC490-20, 製造標準: >> SYSCO, 表面處理劑種類: >> Z, 表面處理劑塗佈量: >> Z, 伸長率測試: >> N, 硬度測試碼: >> N, 抗拉強度測試: >> N, 降伏強度測試: >> N, 厚度變異: >> 0, 訂單正面顏色(五碼): >> 3Y2A5, 正面漆膜厚: >> 25, 正面漆塗漆型式幾塗幾烤: >> 2, 修邊碼: >> Y, 重量碼: >> AW, 鋼捲捲向: >> O, 鍍層碼: >> Z18, | *:
TPPSUS | 2509TLD006/001 |  |  |  | 訂單:2509TLD006/001 CPL 無 <生產備註> 事項 | 訂單:2509TLD006/001 CR1 無 <生產備註> 事項 | 訂單:2509TLD006/001 CR2 無 <生產備註> 事項 | 訂單:2509TLD006/001 CG1 無 <生產備註> 事項 | 訂單:2509TLD006/001 CG2 無 <生產備註> 事項 | 訂單:2509TLD006/001 CC1 <生產備註> 事項如下 . 【分切】客戶希望鋼捲對切。 (RMK-E_CHIN) . 【線速度】注意！凡塗1PU304者 LS不得超過 30mpm (RMK00522) | 訂單:2509TLD006/001 CC2 <生產備註> 事項如下 . 【分切】客戶希望鋼捲對切。 (RMK-E_CHIN) . 【線速度】注意！凡塗1PU304者 LS不得超過 30mpm (RMK00522) | 訂單:2509TLD006/001 RCL 無 <生產備註> 事項 | 訂單:2509TLD006/001 CCPK 無 <生產備註> 事項 | 訂單:2509TLD006/001 CGQC 無 <品檢備註> 事項 | 訂單:2509TLD006/001 CCQC <品檢備註> 事項如下 . 【線速度】注意！凡塗1PU304者 LS不得超過 30mpm (RMK00522) | 訂單:2509TLD006/001 TOL 無 <生產備註> 事項 | 【分切】客戶希望鋼捲對切。^^/CC1/CC2/ <<.E_CHIN 2025/09/12 14:44.>> | 訂單 2509TLD006/001 修改記錄如下: 20250904 15:42:49 (08006) 退火碼: >> -, 用途碼: >> CIA008, 背面標示: >> C996, 訂單背面顏色(五碼): >> BW73Y, 背面漆膜厚: >> 12.5, 背面漆塗漆型式幾塗幾烤: >> 2, 鉻酸鹽: >> Z, 訂單厚度: >> 0.6, 訂單重: >> 10, 重量容許率(下限): >> 10, 重量容許率(上限): >> 10, 訂單寬度: >> 1219, 鍍製方式: >> BC, 鋼捲內徑: >> 508, 鋼捲下限重: >> 3, 鋼捲上限重: >> 8, 壓花條件碼: >> -, 表面花紋: >> -, 綠色識別碼: >> -, 印刷輥號: >> -, 產品代碼: >> TPPSUS, 皮膜碼: >> -, 單位別: >> M, 油品種類: >> Z, 塗油量: >> Z, 包裝代碼: >> D4 , 保護膜碼: >> -, 客戶試片取樣型式: >> -, 調質碼: >> -, 套筒碼: >> P , 規格: >> CSUS-20, 製造標準: >> SYSCO, 表面處理劑種類: >> -, 表面處理劑塗佈量: >> -, 伸長率測試: >> N, 硬度測試碼: >> N, 抗拉強度測試: >> N, 降伏強度測試: >> N, 訂單正面顏色(五碼): >> FY74Y, 正面漆膜厚: >> 45, 正面漆塗漆型式幾塗幾烤: >> 2, 修邊碼: >> N, 重量碼: >> AW, 鋼捲捲向: >> I, 鍍層碼: >> -, 20250915 13:13:56 (08006) 退火碼: - >> S1, 規格: CSUS-20 >> CSUS304-30, |  | [訂單訊息通知] 2025/09/15 上午 08:45:36 *** (秦大維 >> 通知 >> Steven Lin) 訊息 : 請正名 CSUS304-30 & CSUS304-33 我技術資料已建立可下單
TPPSUS | 2509TLD006/002 |  |  | 1. 因多PASS的烤漆單位長度是SHOW末 PASS，所以各PASS單位長度需自己算並註記於備註 (OFP00431)-{.不符.} | 訂單:2509TLD006/002 CPL 無 <生產備註> 事項 | 訂單:2509TLD006/002 CR1 無 <生產備註> 事項 | 訂單:2509TLD006/002 CR2 無 <生產備註> 事項 | 訂單:2509TLD006/002 CG1 無 <生產備註> 事項 | 訂單:2509TLD006/002 CG2 無 <生產備註> 事項 | 訂單:2509TLD006/002 CC1 <生產備註> 事項如下 . 【分切】客戶希望鋼捲對切。 (RMK-E_CHIN) . 【第三 PASS】122～139 m/t (RMK-E_CHIN) . 【第二 PASS】124～141 m/t (RMK-E_CHIN) . 【第一 PASS】127～143 m/t (RMK-E_CHIN) | 訂單:2509TLD006/002 CC2 <生產備註> 事項如下 . 【分切】客戶希望鋼捲對切。 (RMK-E_CHIN) . 【第三 PASS】122～139 m/t (RMK-E_CHIN) . 【第二 PASS】124～141 m/t (RMK-E_CHIN) . 【第一 PASS】127～143 m/t (RMK-E_CHIN) | 訂單:2509TLD006/002 RCL 無 <生產備註> 事項 | 訂單:2509TLD006/002 CCPK 無 <生產備註> 事項 | 訂單:2509TLD006/002 CGQC 無 <品檢備註> 事項 | 訂單:2509TLD006/002 CCQC 無 <品檢備註> 事項 | 訂單:2509TLD006/002 TOL 無 <生產備註> 事項 | 【第一 PASS】127～143 m/t^^/CC1/CC2/ <<.E_CHIN 2025/09/19 16:10.>> 【第二 PASS】124～141 m/t^^/CC1/CC2/ <<.E_CHIN 2025/09/19 16:12.>> 【第三 PASS】122～139 m/t^^/CC1/CC2/^^ <<.E_CHIN 2025/09/19 16:13.>> 【分切】客戶希望鋼捲對切。^^/CC1/CC2/^^ <<.E_CHIN 2025/09/19 16:13.>> | 訂單 2509TLD006/002 修改記錄如下: 20250904 15:43:16 (08006) 退火碼: >> -, 用途碼: >> CIA008, 背面標示: >> C996, 訂單背面顏色(五碼): >> FG63V, 背面漆膜厚: >> 70MIN, 背面漆塗漆型式幾塗幾烤: >> 2, 鉻酸鹽: >> Z, 訂單厚度: >> 0.8, 訂單重: >> 8, 重量容許率(下限): >> 10, 重量容許率(上限): >> 10, 訂單寬度: >> 1219, 鍍製方式: >> BC, 鋼捲內徑: >> 508, 鋼捲下限重: >> 3, 鋼捲上限重: >> 8, 壓花條件碼: >> -, 表面花紋: >> -, 綠色識別碼: >> -, 印刷輥號: >> -, 產品代碼: >> TPPSUS, 皮膜碼: >> -, 單位別: >> M, 油品種類: >> Z, 塗油量: >> Z, 包裝代碼: >> D4 , 保護膜碼: >> -, 客戶試片取樣數量: >> 0, 客戶試片取樣型式: >> -, 調質碼: >> -, 套筒碼: >> P , 規格: >> CSUS-20, 製造標準: >> SYSCO, 表面處理劑種類: >> -, 表面處理劑塗佈量: >> -, 伸長率測試: >> N, 硬度測試碼: >> N, 抗拉強度測試: >> N, 降伏強度測試: >> N, 厚度變異: >> 0, 訂單正面顏色(五碼): >> FL29V, 正面漆膜厚: >> 70MIN, 正面漆塗漆型式幾塗幾烤: >> 2, 修邊碼: >> N, 重量碼: >> AW, 鋼捲捲向: >> I, 鍍層碼: >> -, 20250915 13:14:19 (08006) 退火碼: - >> S1, 規格: CSUS-20 >> CSUS304-33,
PPGL | 2510AIX001/001 | 1. 確認訂單分切限重過小的原因 (OFP00158)-{.不符.} 2. ●依旭台背面（正面漆塗料）發泡黏著性不佳（CC250503），要確認背面是否要發泡● (OFP00739)-{.不符.} | 1. 製造標準為MS、ASTM或銷新加坡之訂單，若無技術指定優先用料，請優先使用國內料，勿使用ANFEN (OFP00406)-{.不符.} | 1. 製造標準為MS、ASTM或銷新加坡之訂單，若無技術指定優先用料，請優先使用國內料，勿使用ANFEN (OFP00406)-{.不符.} 2. ※超耐候一系列用途要確認是否有英制公差需求，有英制公差需求時選配碼用ON027※ (OFP00680)-{.不符.} 3. ●依旭台背面（正面漆塗料）發泡黏著性不佳（CC250503），要確認背面是否要發泡● (OFP00739)-{.不符.} 4. 此經銷商有簽訂1/2厚度公差保證(無厚度變異),請調整冷軋與鍍鋅厚度公差管制範圍. 保證 ASTM 厚度公差 (OFP00180)-{.不符.} | 訂單:2510AIX001/001 CPL <生產備註> 事項如下 . ★.這是送外分條訂單，有缺陷要切除時請注意一下，免得重量不足★ (RMK-E_CHIN) . 分條訂單，超寬可放行。若寬度不足請回饋各線 TED工程師 (RMK-E_CHIN) . ※※※本單微分條訂單，鋼捲實測寬度≧1225 mm，邊緣管制烤漆轉印單邊≦3 mm 可放行※※※ (RMK-E_CHIN) . 本單為烤漆背面大於等於25μ塗裝，軋延後不允許毛邊，請CPL注意修邊狀況 (RMK00124) . 【邊緣品質】此為烤漆背面25μ訂單，請加強檢視鋼捲：邊緣殘剪、側緣鋅渣或毛邊，因為會導致烤漆背面漆轉印正面 (RMK00126) . 除HGI/ HGL 訂單邊緣不噴油. 其餘皆側緣噴油 (RMK00285) | 訂單:2510AIX001/001 CR1 <生產備註> 事項如下 . ★.這是送外分條訂單，有缺陷要切除時請注意一下，免得重量不足★ (RMK-E_CHIN) . 分條訂單，超寬可放行。若寬度不足請回饋各線 TED工程師 (RMK-E_CHIN) . ※※※本單微分條訂單，鋼捲實測寬度≧1225 mm，邊緣管制烤漆轉印單邊≦3 mm 可放行※※※ (RMK-E_CHIN) . 【邊緣品質】此為烤漆背面25μ訂單，請加強檢視鋼捲：邊緣殘剪、側緣鋅渣或毛邊，因為會導致烤漆背面漆轉印正面 (RMK00126) . 此經銷商保證平均厚度在1/2厚度公差內，厚度量測NG時，如單位長度符合範圍，請放行 (RMK00402) . 此客戶有保證 全板形 急峻度 ≦ 0.7% ( ≦ 12 I-UNIT ) (RMK00583) | 訂單:2510AIX001/001 CR2 <生產備註> 事項如下 . ★.這是送外分條訂單，有缺陷要切除時請注意一下，免得重量不足★ (RMK-E_CHIN) . 分條訂單，超寬可放行。若寬度不足請回饋各線 TED工程師 (RMK-E_CHIN) . ※※※本單微分條訂單，鋼捲實測寬度≧1225 mm，邊緣管制烤漆轉印單邊≦3 mm 可放行※※※ (RMK-E_CHIN) . 【邊緣品質】此為烤漆背面25μ訂單，請加強檢視鋼捲：邊緣殘剪、側緣鋅渣或毛邊，因為會導致烤漆背面漆轉印正面 (RMK00126) . 此經銷商保證平均厚度在1/2厚度公差內，厚度量測NG時，如單位長度符合範圍，請放行 (RMK00402) . 此客戶有保證 全板形 急峻度 ≦ 0.7% ( ≦ 12 I-UNIT ) (RMK00583) | 訂單:2510AIX001/001 CG1 <生產備註> 事項如下 . ★.這是送外分條訂單，有缺陷要切除時請注意一下，免得重量不足★ (RMK-E_CHIN) . ★本單烤漆最終分切目標區間可為：1.5～11.7 噸★ (RMK-E_CHIN) . 分條訂單，超寬可放行。若寬度不足請回饋各線 TED工程師 (RMK-E_CHIN) . ※※※本單微分條訂單，鋼捲實測寬度≧1225 mm，邊緣管制烤漆轉印單邊≦3 mm 可放行※※※ (RMK-E_CHIN) . 鍍鋅表面不可有鋅痕、壓痕、凹陷、及刮傷 、應變痕等。 (RMK00054) . 【邊緣品質】此為烤漆背面25μ訂單，請加強檢視鋼捲：邊緣殘剪、側緣鋅渣或毛邊，因為會導致烤漆背面漆轉印正面 (RMK00126) . 本單於烤漆正背面都塗裝正面漆，因此鍍鋅請管制背面表面品質比照正面 (RMK00363) . 此經銷商保證平均厚度在1/2厚度公差內，厚度量測NG時，如單位長度符合範圍，請放行 (RMK00402) . 此客戶有保證 全板形 急峻度 ≦ 0.7% ( ≦ 12 I-UNIT ) (RMK00583) | 訂單:2510AIX001/001 CG2 <生產備註> 事項如下 . ★.這是送外分條訂單，有缺陷要切除時請注意一下，免得重量不足★ (RMK-E_CHIN) . ★本單烤漆最終分切目標區間可為：1.5～11.7 噸★ (RMK-E_CHIN) . 分條訂單，超寬可放行。若寬度不足請回饋各線 TED工程師 (RMK-E_CHIN) . ※※※本單微分條訂單，鋼捲實測寬度≧1225 mm，邊緣管制烤漆轉印單邊≦3 mm 可放行※※※ (RMK-E_CHIN) . 鍍鋅表面不可有鋅痕、壓痕、凹陷、及刮傷 、應變痕等。 (RMK00054) . 【邊緣品質】此為烤漆背面25μ訂單，請加強檢視鋼捲：邊緣殘剪、側緣鋅渣或毛邊，因為會導致烤漆背面漆轉印正面 (RMK00126) . 本單於烤漆正背面都塗裝正面漆，因此鍍鋅請管制背面表面品質比照正面 (RMK00363) . 此經銷商保證平均厚度在1/2厚度公差內，厚度量測NG時，如單位長度符合範圍，請放行 (RMK00402) . 此客戶有保證 全板形 急峻度 ≦ 0.7% ( ≦ 12 I-UNIT ) (RMK00583) | 訂單:2510AIX001/001 CC1 <生產備註> 事項如下 . 烤漆出口請盡量朝分切限重上限分切（以減少包裝數） (RMK-E_CHIN) . ★.這是送外分條訂單，有缺陷要切除時請注意一下，免得重量不足★ (RMK-E_CHIN) . ★本單烤漆最終分切目標區間可為：1.5～11.7 噸★ (RMK-E_CHIN) . 分條訂單，超寬可放行。若寬度不足請回饋各線 TED工程師 (RMK-E_CHIN) . ※※※本單微分條訂單，鋼捲實測寬度≧1225 mm，邊緣管制烤漆轉印單邊≦3 mm 可放行※※※ (RMK-E_CHIN) . 最終製程的下製程 = "TOL" (RMK-E_CHIN) . 烤漆代工分條之內部訂單 2510AIX001/001 (外部訂單 : 2510EOE003/001) (RMK-E_CHIN) . 正面面漆(20U)及正面總膜厚(25U)要求管制90%以上之膜厚,未達標準降級. (RMK00054) . 若背面面漆(20U)及背面總膜厚(25U)時要求管制90%以上之膜厚,未達標準降級 (RMK00054) . 面漆=18U(90%)~請購基準22U(110%),標準板總膜厚=5+20U(100%面漆). (RMK00054) . 30CM*全寬*留1塊給LAB及1塊給塗料商, (RMK00054) . 【邊緣品質】此為烤漆背面25μ訂單，請加強檢視鋼捲：邊緣殘剪、側緣鋅渣或毛邊，因為會導致烤漆背面漆轉印正面 (RMK00126) . 【色差】1.1.此客戶對面漆(非B開頭之色碼)目視色差要求較高,請依限度樣本進行目視色差管制★--->發生過訴賠 (RMK00248) . 【色差】1.2.若針對特殊顏色需特別管理時，請品檢忽略1.1.的規定以特別規定為主 (RMK00248) . 此經銷商保證平均厚度在1/2厚度公差內，厚度量測NG時，如單位長度符合範圍，請放行 (RMK00402) . 此客戶有保證 全板形 急峻度 ≦ 0.7% ( ≦ 12 I-UNIT ) (RMK00583) . 【水痕】因TOP 為YCP 近似深黑色水痕可能嚴重，因此指定CC1生產注意W/Q 使用純水與水量控制 (RMK00588) . 【水痕】因YCP 近似深黑色水痕可能嚴重，因此指定CC1生產注意W/Q 使用純水與水量控制 (RMK00596) | 訂單:2510AIX001/001 CC2 <生產備註> 事項如下 . 烤漆出口請盡量朝分切限重上限分切（以減少包裝數） (RMK-E_CHIN) . ★.這是送外分條訂單，有缺陷要切除時請注意一下，免得重量不足★ (RMK-E_CHIN) . ★本單烤漆最終分切目標區間可為：1.5～11.7 噸★ (RMK-E_CHIN) . 分條訂單，超寬可放行。若寬度不足請回饋各線 TED工程師 (RMK-E_CHIN) . ※※※本單微分條訂單，鋼捲實測寬度≧1225 mm，邊緣管制烤漆轉印單邊≦3 mm 可放行※※※ (RMK-E_CHIN) . 最終製程的下製程 = "TOL" (RMK-E_CHIN) . 烤漆代工分條之內部訂單 2510AIX001/001 (外部訂單 : 2510EOE003/001) (RMK-E_CHIN) . 正面面漆(20U)及正面總膜厚(25U)要求管制90%以上之膜厚,未達標準降級. (RMK00054) . 若背面面漆(20U)及背面總膜厚(25U)時要求管制90%以上之膜厚,未達標準降級 (RMK00054) . 面漆=18U(90%)~請購基準22U(110%),標準板總膜厚=5+20U(100%面漆). (RMK00054) . 30CM*全寬*留1塊給LAB及1塊給塗料商, (RMK00054) . 【邊緣品質】此為烤漆背面25μ訂單，請加強檢視鋼捲：邊緣殘剪、側緣鋅渣或毛邊，因為會導致烤漆背面漆轉印正面 (RMK00126) . 【色差】1.1.此客戶對面漆(非B開頭之色碼)目視色差要求較高,請依限度樣本進行目視色差管制★--->發生過訴賠 (RMK00248) . 【色差】1.2.若針對特殊顏色需特別管理時，請品檢忽略1.1.的規定以特別規定為主 (RMK00248) . 此經銷商保證平均厚度在1/2厚度公差內，厚度量測NG時，如單位長度符合範圍，請放行 (RMK00402) . 此客戶有保證 全板形 急峻度 ≦ 0.7% ( ≦ 12 I-UNIT ) (RMK00583) . 【水痕】因TOP 為YCP 近似深黑色水痕可能嚴重，因此指定CC1生產注意W/Q 使用純水與水量控制 (RMK00588) . 【水痕】因YCP 近似深黑色水痕可能嚴重，因此指定CC1生產注意W/Q 使用純水與水量控制 (RMK00596) | 訂單:2510AIX001/001 RCL <生產備註> 事項如下 . ★.這是送外分條訂單，有缺陷要切除時請注意一下，免得重量不足★ (RMK-E_CHIN) | 訂單:2510AIX001/001 CCPK 無 <生產備註> 事項 | 訂單:2510AIX001/001 CGQC <品檢備註> 事項如下 . ★.這是送外分條訂單，有缺陷要切除時請注意一下，免得重量不足★ (RMK-E_CHIN) . ★本單烤漆最終分切目標區間可為：1.5～11.7 噸★ (RMK-E_CHIN) . 分條訂單，超寬可放行。若寬度不足請回饋各線 TED工程師 (RMK-E_CHIN) . ※※※本單微分條訂單，鋼捲實測寬度≧1225 mm，邊緣管制烤漆轉印單邊≦3 mm 可放行※※※ (RMK-E_CHIN) . 【邊緣品質】此為烤漆背面25μ訂單，請加強檢視鋼捲：邊緣殘剪、側緣鋅渣或毛邊，因為會導致烤漆背面漆轉印正面 (RMK00126) . 本單於烤漆正背面都塗裝正面漆，因此鍍鋅請管制背面表面品質比照正面 (RMK00363) | 訂單:2510AIX001/001 CCQC <品檢備註> 事項如下 . 烤漆出口請盡量朝分切限重上限分切（以減少包裝數） (RMK-E_CHIN) . ★.這是送外分條訂單，有缺陷要切除時請注意一下，免得重量不足★ (RMK-E_CHIN) . ★本單烤漆最終分切目標區間可為：1.5～11.7 噸★ (RMK-E_CHIN) . 分條訂單，超寬可放行。若寬度不足請回饋各線 TED工程師 (RMK-E_CHIN) . ※※※本單微分條訂單，鋼捲實測寬度≧1225 mm，邊緣管制烤漆轉印單邊≦3 mm 可放行※※※ (RMK-E_CHIN) . 【邊緣品質】此為烤漆背面25μ訂單，請加強檢視鋼捲：邊緣殘剪、側緣鋅渣或毛邊，因為會導致烤漆背面漆轉印正面 (RMK00126) . 【色差】1.1.此客戶對面漆(非B開頭之色碼)目視色差要求較高,請依限度樣本進行目視色差管制★--->發生過訴賠 (RMK00248) . 【色差】1.2.若針對特殊顏色需特別管理時，請品檢忽略1.1.的規定以特別規定為主 (RMK00248) . 【水痕】因TOP 為YCP 近似深黑色水痕可能嚴重，因此指定CC1生產注意W/Q 使用純水與水量控制 (RMK00588) | 訂單:2510AIX001/001 TOL <生產備註> 事項如下 . 最終製程的下製程 = "TOL" (RMK-E_CHIN) . 烤漆代工分條之內部訂單 2510AIX001/001 (外部訂單 : 2510EOE003/001) (RMK-E_CHIN) | 烤漆代工分條之內部訂單 2510AIX001/001 (外部訂單 : 2510EOE003/001)^^/CC1/CC2/TOL/^^ <<.E_CHIN 2025/10/01 09:27.>> 最終製程的下製程 = "TOL"^^/CC1/CC2/TOL/^^ <<.E_CHIN 2025/10/01 09:28.>> ※※※本單微分條訂單，鋼捲實測寬度≧1225 mm，邊緣管制烤漆轉印單邊≦3 mm 可放行※※※^^/CPL/CR1/CR2/CG1/CG2/CC1/CC2/CGQC/CCQC/^^ <<.E_CHIN 2025/10/01 09:28.>> 分條訂單，超寬可放行。若寬度不足請回饋各線 TED工程師^^/CPL/CR1/CR2/CG1/CG2/CC1/CC2/CGQC/CCQC/^^ <<.E_CHIN 2025/10/01 09:29.>> ★本單烤漆最終分切目標區間可為：1.5～11.7 噸★^^/CG1/CG2/CC1/CC2/CGQC/CCQC/^^ <<.E_CHIN 2025/10/01 09:29.>> ★.這是送外分條訂單，有缺陷要切除時請注意一下，免得重量不足★^^/CPL/CR1/CR2/CG1/CG2/CC1/CC2/CGQC/CCQC/RCL/^^ <<.E_CHIN 2025/10/01 09:29.>> 烤漆出口請盡量朝分切限重上限分切（以減少包裝數）^^/CC1/CC2/CCQC/^^ <<.E_CHIN 2025/10/01 09:30.>> | 訂單 2510AIX001/001 修改記錄如下: 20251001 09:01:04 (94057) 退火碼: >> S1, 用途碼: >> COG007, 背面標示: >> S000, 訂單背面顏色(五碼): >> SBH78, 背面漆膜厚: >> 25, 背面漆塗漆型式幾塗幾烤: >> 2, 鉻酸鹽: >> Z, 訂單厚度: >> 0.02, 訂單重: >> 40, 重量容許率(下限): >> 10, 重量容許率(上限): >> 10, 訂單寬度: >> 48.228, 鍍製方式: >> AC, 鋼捲內徑: >> 508, 鋼捲下限重: >> 1.5, 鋼捲上限重: >> 11.7, 壓花條件碼: >> -, 表面花紋: >> R, 綠色識別碼: >> -, 印刷輥號: >> -, 產品代碼: >> PPGL, 皮膜碼: >> -, 單位別: >> I, 油品種類: >> Z, 塗油量: >> Z, 包裝代碼: >> D9 , 保護膜碼: >> -, 客戶試片取樣數量: >> 0, 客戶試片取樣型式: >> -, 調質碼: >> S, 套筒碼: >> P , 規格: >> A792SSGR33, 製造標準: >> ASTM, 表面處理劑種類: >> Z, 表面處理劑塗佈量: >> Z, 伸長率測試: >> N, 硬度測試碼: >> N, 抗拉強度測試: >> N, 降伏強度測試: >> N, 厚度變異: >> 0, 訂單正面顏色(五碼): >> SYT9P, 正面漆膜厚: >> 25, 正面漆塗漆型式幾塗幾烤: >> 2, 修邊碼: >> Y, 重量碼: >> AW, 鋼捲捲向: >> O, 鍍層碼: >> AZ50, | F:保證1/2 ASTM 厚度公差 | [訂單訊息通知] 2025/10/01 上午 09:58:20 *** (秦大維 >> 通知 >> Winnie Chang, Emily Hong, XinYi Wu) 訊息 : 快！
PPGL | 2510AIX002/001 | 1. 確認訂單分切限重過小的原因 (OFP00158)-{.不符.} 2. ●依旭台背面（正面漆塗料）發泡黏著性不佳（CC250503），要確認背面是否要發泡● (OFP00739)-{.不符.} | 1. 製造標準為MS、ASTM或銷新加坡之訂單，若無技術指定優先用料，請優先使用國內料，勿使用ANFEN (OFP00406)-{.不符.} | 1. 製造標準為MS、ASTM或銷新加坡之訂單，若無技術指定優先用料，請優先使用國內料，勿使用ANFEN (OFP00406)-{.不符.} 2. ※超耐候一系列用途要確認是否有英制公差需求，有英制公差需求時選配碼用ON027※ (OFP00680)-{.不符.} 3. ●依旭台背面（正面漆塗料）發泡黏著性不佳（CC250503），要確認背面是否要發泡● (OFP00739)-{.不符.} 4. 此經銷商有簽訂1/2厚度公差保證(無厚度變異),請調整冷軋與鍍鋅厚度公差管制範圍. 保證 ASTM 厚度公差 (OFP00180)-{.不符.} | 訂單:2510AIX002/001 CPL <生產備註> 事項如下 . 本單業務：吳佩婷 (RMK-E_CHIN) . ★.這是送外分條訂單，有缺陷要切除時請注意一下，免得重量不足★ (RMK-E_CHIN) . 分條訂單，超寬可放行。若寬度不足請回饋各線 TED工程師 (RMK-E_CHIN) . ※※※本單微分條訂單，鋼捲實測寬度≧1225 mm，邊緣管制烤漆轉印單邊≦3 mm 可放行※※※ (RMK-E_CHIN) . 本單為烤漆背面大於等於25μ塗裝，軋延後不允許毛邊，請CPL注意修邊狀況 (RMK00124) . 【邊緣品質】此為烤漆背面25μ訂單，請加強檢視鋼捲：邊緣殘剪、側緣鋅渣或毛邊，因為會導致烤漆背面漆轉印正面 (RMK00126) . 除HGI/ HGL 訂單邊緣不噴油. 其餘皆側緣噴油 (RMK00285) | 訂單:2510AIX002/001 CR1 <生產備註> 事項如下 . 本單業務：吳佩婷 (RMK-E_CHIN) . ★.這是送外分條訂單，有缺陷要切除時請注意一下，免得重量不足★ (RMK-E_CHIN) . 分條訂單，超寬可放行。若寬度不足請回饋各線 TED工程師 (RMK-E_CHIN) . ※※※本單微分條訂單，鋼捲實測寬度≧1225 mm，邊緣管制烤漆轉印單邊≦3 mm 可放行※※※ (RMK-E_CHIN) . 【邊緣品質】此為烤漆背面25μ訂單，請加強檢視鋼捲：邊緣殘剪、側緣鋅渣或毛邊，因為會導致烤漆背面漆轉印正面 (RMK00126) . 此經銷商保證平均厚度在1/2厚度公差內，厚度量測NG時，如單位長度符合範圍，請放行 (RMK00402) . 此客戶有保證 全板形 急峻度 ≦ 0.7% ( ≦ 12 I-UNIT ) (RMK00583) | 訂單:2510AIX002/001 CR2 <生產備註> 事項如下 . 本單業務：吳佩婷 (RMK-E_CHIN) . ★.這是送外分條訂單，有缺陷要切除時請注意一下，免得重量不足★ (RMK-E_CHIN) . 分條訂單，超寬可放行。若寬度不足請回饋各線 TED工程師 (RMK-E_CHIN) . ※※※本單微分條訂單，鋼捲實測寬度≧1225 mm，邊緣管制烤漆轉印單邊≦3 mm 可放行※※※ (RMK-E_CHIN) . 【邊緣品質】此為烤漆背面25μ訂單，請加強檢視鋼捲：邊緣殘剪、側緣鋅渣或毛邊，因為會導致烤漆背面漆轉印正面 (RMK00126) . 此經銷商保證平均厚度在1/2厚度公差內，厚度量測NG時，如單位長度符合範圍，請放行 (RMK00402) . 此客戶有保證 全板形 急峻度 ≦ 0.7% ( ≦ 12 I-UNIT ) (RMK00583) | 訂單:2510AIX002/001 CG1 <生產備註> 事項如下 . 本單業務：吳佩婷 (RMK-E_CHIN) . ★.這是送外分條訂單，有缺陷要切除時請注意一下，免得重量不足★ (RMK-E_CHIN) . ★本單烤漆最終分切目標區間可為：1.5～11.7 噸★ (RMK-E_CHIN) . 分條訂單，超寬可放行。若寬度不足請回饋各線 TED工程師 (RMK-E_CHIN) . ※※※本單微分條訂單，鋼捲實測寬度≧1225 mm，邊緣管制烤漆轉印單邊≦3 mm 可放行※※※ (RMK-E_CHIN) . 鍍鋅表面不可有鋅痕、壓痕、凹陷、及刮傷 、應變痕等。 (RMK00054) . 【邊緣品質】此為烤漆背面25μ訂單，請加強檢視鋼捲：邊緣殘剪、側緣鋅渣或毛邊，因為會導致烤漆背面漆轉印正面 (RMK00126) . 本單於烤漆正背面都塗裝正面漆，因此鍍鋅請管制背面表面品質比照正面 (RMK00363) . 此經銷商保證平均厚度在1/2厚度公差內，厚度量測NG時，如單位長度符合範圍，請放行 (RMK00402) . 此客戶有保證 全板形 急峻度 ≦ 0.7% ( ≦ 12 I-UNIT ) (RMK00583) | 訂單:2510AIX002/001 CG2 <生產備註> 事項如下 . 本單業務：吳佩婷 (RMK-E_CHIN) . ★.這是送外分條訂單，有缺陷要切除時請注意一下，免得重量不足★ (RMK-E_CHIN) . ★本單烤漆最終分切目標區間可為：1.5～11.7 噸★ (RMK-E_CHIN) . 分條訂單，超寬可放行。若寬度不足請回饋各線 TED工程師 (RMK-E_CHIN) . ※※※本單微分條訂單，鋼捲實測寬度≧1225 mm，邊緣管制烤漆轉印單邊≦3 mm 可放行※※※ (RMK-E_CHIN) . 鍍鋅表面不可有鋅痕、壓痕、凹陷、及刮傷 、應變痕等。 (RMK00054) . 【邊緣品質】此為烤漆背面25μ訂單，請加強檢視鋼捲：邊緣殘剪、側緣鋅渣或毛邊，因為會導致烤漆背面漆轉印正面 (RMK00126) . 本單於烤漆正背面都塗裝正面漆，因此鍍鋅請管制背面表面品質比照正面 (RMK00363) . 此經銷商保證平均厚度在1/2厚度公差內，厚度量測NG時，如單位長度符合範圍，請放行 (RMK00402) . 此客戶有保證 全板形 急峻度 ≦ 0.7% ( ≦ 12 I-UNIT ) (RMK00583) | 訂單:2510AIX002/001 CC1 <生產備註> 事項如下 . 本單業務：吳佩婷 (RMK-E_CHIN) . 烤漆出口請盡量朝分切限重上限分切（以減少包裝數） (RMK-E_CHIN) . ★.這是送外分條訂單，有缺陷要切除時請注意一下，免得重量不足★ (RMK-E_CHIN) . ★本單烤漆最終分切目標區間可為：1.5～11.7 噸★ (RMK-E_CHIN) . 分條訂單，超寬可放行。若寬度不足請回饋各線 TED工程師 (RMK-E_CHIN) . ※※※本單微分條訂單，鋼捲實測寬度≧1225 mm，邊緣管制烤漆轉印單邊≦3 mm 可放行※※※ (RMK-E_CHIN) . 最終製程的下製程 = "TOL" (RMK-E_CHIN) . 烤漆代工分條之內部訂單 2510AIX002/001 (外部訂單 : 2510EOE002/001) (RMK-E_CHIN) . 正面面漆(20U)及正面總膜厚(25U)要求管制90%以上之膜厚,未達標準降級. (RMK00054) . 若背面面漆(20U)及背面總膜厚(25U)時要求管制90%以上之膜厚,未達標準降級 (RMK00054) . 面漆=18U(90%)~請購基準22U(110%),標準板總膜厚=5+20U(100%面漆). (RMK00054) . 30CM*全寬*留1塊給LAB及1塊給塗料商, (RMK00054) . 【邊緣品質】此為烤漆背面25μ訂單，請加強檢視鋼捲：邊緣殘剪、側緣鋅渣或毛邊，因為會導致烤漆背面漆轉印正面 (RMK00126) . 【色差】1.1.此客戶對面漆(非B開頭之色碼)目視色差要求較高,請依限度樣本進行目視色差管制★--->發生過訴賠 (RMK00248) . 【色差】1.2.若針對特殊顏色需特別管理時，請品檢忽略1.1.的規定以特別規定為主 (RMK00248) . 此經銷商保證平均厚度在1/2厚度公差內，厚度量測NG時，如單位長度符合範圍，請放行 (RMK00402) . 此客戶有保證 全板形 急峻度 ≦ 0.7% ( ≦ 12 I-UNIT ) (RMK00583) . 【水痕】因TOP 為YCP 近似深黑色水痕可能嚴重，因此指定CC1生產注意W/Q 使用純水與水量控制 (RMK00588) . 【水痕】因YCP 近似深黑色水痕可能嚴重，因此指定CC1生產注意W/Q 使用純水與水量控制 (RMK00596) | 訂單:2510AIX002/001 CC2 <生產備註> 事項如下 . 本單業務：吳佩婷 (RMK-E_CHIN) . 烤漆出口請盡量朝分切限重上限分切（以減少包裝數） (RMK-E_CHIN) . ★.這是送外分條訂單，有缺陷要切除時請注意一下，免得重量不足★ (RMK-E_CHIN) . ★本單烤漆最終分切目標區間可為：1.5～11.7 噸★ (RMK-E_CHIN) . 分條訂單，超寬可放行。若寬度不足請回饋各線 TED工程師 (RMK-E_CHIN) . ※※※本單微分條訂單，鋼捲實測寬度≧1225 mm，邊緣管制烤漆轉印單邊≦3 mm 可放行※※※ (RMK-E_CHIN) . 最終製程的下製程 = "TOL" (RMK-E_CHIN) . 烤漆代工分條之內部訂單 2510AIX002/001 (外部訂單 : 2510EOE002/001) (RMK-E_CHIN) . 正面面漆(20U)及正面總膜厚(25U)要求管制90%以上之膜厚,未達標準降級. (RMK00054) . 若背面面漆(20U)及背面總膜厚(25U)時要求管制90%以上之膜厚,未達標準降級 (RMK00054) . 面漆=18U(90%)~請購基準22U(110%),標準板總膜厚=5+20U(100%面漆). (RMK00054) . 30CM*全寬*留1塊給LAB及1塊給塗料商, (RMK00054) . 【邊緣品質】此為烤漆背面25μ訂單，請加強檢視鋼捲：邊緣殘剪、側緣鋅渣或毛邊，因為會導致烤漆背面漆轉印正面 (RMK00126) . 【色差】1.1.此客戶對面漆(非B開頭之色碼)目視色差要求較高,請依限度樣本進行目視色差管制★--->發生過訴賠 (RMK00248) . 【色差】1.2.若針對特殊顏色需特別管理時，請品檢忽略1.1.的規定以特別規定為主 (RMK00248) . 此經銷商保證平均厚度在1/2厚度公差內，厚度量測NG時，如單位長度符合範圍，請放行 (RMK00402) . 此客戶有保證 全板形 急峻度 ≦ 0.7% ( ≦ 12 I-UNIT ) (RMK00583) . 【水痕】因TOP 為YCP 近似深黑色水痕可能嚴重，因此指定CC1生產注意W/Q 使用純水與水量控制 (RMK00588) . 【水痕】因YCP 近似深黑色水痕可能嚴重，因此指定CC1生產注意W/Q 使用純水與水量控制 (RMK00596) | 訂單:2510AIX002/001 RCL <生產備註> 事項如下 . 本單業務：吳佩婷 (RMK-E_CHIN) . ★.這是送外分條訂單，有缺陷要切除時請注意一下，免得重量不足★ (RMK-E_CHIN) | 訂單:2510AIX002/001 CCPK 無 <生產備註> 事項 | 訂單:2510AIX002/001 CGQC <品檢備註> 事項如下 . 本單業務：吳佩婷 (RMK-E_CHIN) . ★.這是送外分條訂單，有缺陷要切除時請注意一下，免得重量不足★ (RMK-E_CHIN) . ★本單烤漆最終分切目標區間可為：1.5～11.7 噸★ (RMK-E_CHIN) . 分條訂單，超寬可放行。若寬度不足請回饋各線 TED工程師 (RMK-E_CHIN) . ※※※本單微分條訂單，鋼捲實測寬度≧1225 mm，邊緣管制烤漆轉印單邊≦3 mm 可放行※※※ (RMK-E_CHIN) . 【邊緣品質】此為烤漆背面25μ訂單，請加強檢視鋼捲：邊緣殘剪、側緣鋅渣或毛邊，因為會導致烤漆背面漆轉印正面 (RMK00126) . 本單於烤漆正背面都塗裝正面漆，因此鍍鋅請管制背面表面品質比照正面 (RMK00363) | 訂單:2510AIX002/001 CCQC <品檢備註> 事項如下 . 本單業務：吳佩婷 (RMK-E_CHIN) . 烤漆出口請盡量朝分切限重上限分切（以減少包裝數） (RMK-E_CHIN) . ★.這是送外分條訂單，有缺陷要切除時請注意一下，免得重量不足★ (RMK-E_CHIN) . ★本單烤漆最終分切目標區間可為：1.5～11.7 噸★ (RMK-E_CHIN) . 分條訂單，超寬可放行。若寬度不足請回饋各線 TED工程師 (RMK-E_CHIN) . ※※※本單微分條訂單，鋼捲實測寬度≧1225 mm，邊緣管制烤漆轉印單邊≦3 mm 可放行※※※ (RMK-E_CHIN) . 【邊緣品質】此為烤漆背面25μ訂單，請加強檢視鋼捲：邊緣殘剪、側緣鋅渣或毛邊，因為會導致烤漆背面漆轉印正面 (RMK00126) . 【色差】1.1.此客戶對面漆(非B開頭之色碼)目視色差要求較高,請依限度樣本進行目視色差管制★--->發生過訴賠 (RMK00248) . 【色差】1.2.若針對特殊顏色需特別管理時，請品檢忽略1.1.的規定以特別規定為主 (RMK00248) . 【水痕】因TOP 為YCP 近似深黑色水痕可能嚴重，因此指定CC1生產注意W/Q 使用純水與水量控制 (RMK00588) | 訂單:2510AIX002/001 TOL <生產備註> 事項如下 . 最終製程的下製程 = "TOL" (RMK-E_CHIN) . 烤漆代工分條之內部訂單 2510AIX002/001 (外部訂單 : 2510EOE002/001) (RMK-E_CHIN) | 烤漆代工分條之內部訂單 2510AIX002/001 (外部訂單 : 2510EOE002/001)^^/CC1/CC2/TOL/^^ <<.E_CHIN 2025/10/01 13:58.>> 最終製程的下製程 = "TOL"^^/CC1/CC2/TOL/^^ <<.E_CHIN 2025/10/01 13:58.>> ※※※本單微分條訂單，鋼捲實測寬度≧1225 mm，邊緣管制烤漆轉印單邊≦3 mm 可放行※※※^^/CPL/CR1/CR2/CG1/CG2/CC1/CC2/CGQC/CCQC/^^ <<.E_CHIN 2025/10/01 13:58.>> 分條訂單，超寬可放行。若寬度不足請回饋各線 TED工程師^^/CPL/CR1/CR2/CG1/CG2/CC1/CC2/CGQC/CCQC/^^ <<.E_CHIN 2025/10/01 13:59.>> ★本單烤漆最終分切目標區間可為：1.5～11.7 噸★^^/CG1/CG2/CC1/CC2/CGQC/CCQC/^^ <<.E_CHIN 2025/10/01 13:59.>> ★.這是送外分條訂單，有缺陷要切除時請注意一下，免得重量不足★^^/CPL/CR1/CR2/CG1/CG2/CC1/CC2/CGQC/CCQC/RCL/^^ <<.E_CHIN 2025/10/01 13:59.>> 烤漆出口請盡量朝分切限重上限分切（以減少包裝數）^^/CC1/CC2/CCQC/^^ <<.E_CHIN 2025/10/01 13:59.>> 本單業務：吳佩婷^^/CPL/CR1/CR2/CG1/CG2/CC1/CC2/CGQC/CCQC/RCL/^^ <<.E_CHIN 2025/10/01 14:00.>> | 訂單 2510AIX002/001 修改記錄如下: 20251001 11:05:16 (94057) 退火碼: >> S1, 用途碼: >> COG007, 背面標示: >> S000, 訂單背面顏色(五碼): >> SBH78, 背面漆膜厚: >> 25, 背面漆塗漆型式幾塗幾烤: >> 2, 鉻酸鹽: >> Z, 訂單厚度: >> 0.02, 訂單重: >> 40, 重量容許率(下限): >> 10, 重量容許率(上限): >> 10, 訂單寬度: >> 48.228, 鍍製方式: >> AC, 鋼捲內徑: >> 508, 鋼捲下限重: >> 1.5, 鋼捲上限重: >> 11.7, 壓花條件碼: >> -, 表面花紋: >> R, 綠色識別碼: >> -, 印刷輥號: >> -, 產品代碼: >> PPGL, 皮膜碼: >> -, 單位別: >> I, 油品種類: >> Z, 塗油量: >> Z, 包裝代碼: >> D9 , 保護膜碼: >> -, 客戶試片取樣數量: >> 0, 客戶試片取樣型式: >> -, 調質碼: >> S, 套筒碼: >> P , 規格: >> A792SSGR33, 製造標準: >> ASTM, 表面處理劑種類: >> Z, 表面處理劑塗佈量: >> Z, 伸長率測試: >> N, 硬度測試碼: >> N, 抗拉強度測試: >> N, 降伏強度測試: >> N, 厚度變異: >> 0, 訂單正面顏色(五碼): >> SYT9P, 正面漆膜厚: >> 25, 正面漆塗漆型式幾塗幾烤: >> 2, 修邊碼: >> Y, 重量碼: >> AW, 鋼捲捲向: >> O, 鍍層碼: >> AZ50, | F:保證1/2 ASTM 厚度公差 | [訂單訊息通知] 2025/10/01 下午 04:06:50 *** (秦大維 >> 通知 >> Winnie Chang, Emily Hong, XinYi Wu) 訊息 : 來不及了
PPGL | 2510AIX003/001 | 1. 確認訂單分切限重過小的原因 (OFP00158)-{.不符.} 2. ●依旭台背面（正面漆塗料）發泡黏著性不佳（CC250503），要確認背面是否要發泡● (OFP00739)-{.不符.} | 1. 製造標準為MS、ASTM或銷新加坡之訂單，若無技術指定優先用料，請優先使用國內料，勿使用ANFEN (OFP00406)-{.不符.} | 1. 製造標準為MS、ASTM或銷新加坡之訂單，若無技術指定優先用料，請優先使用國內料，勿使用ANFEN (OFP00406)-{.不符.} 2. ※超耐候一系列用途要確認是否有英制公差需求，有英制公差需求時選配碼用ON027※ (OFP00680)-{.不符.} 3. ●依旭台背面（正面漆塗料）發泡黏著性不佳（CC250503），要確認背面是否要發泡● (OFP00739)-{.不符.} 4. 此經銷商有簽訂1/2厚度公差保證(無厚度變異),請調整冷軋與鍍鋅厚度公差管制範圍. 保證 ASTM 厚度公差 (OFP00180)-{.不符.} | 訂單:2510AIX003/001 CPL <生產備註> 事項如下 . 本單業務：吳佩婷 (RMK-E_CHIN) . ★.這是送外分條訂單，有缺陷要切除時請注意一下，免得重量不足★ (RMK-E_CHIN) . 分條訂單，超寬可放行。若寬度不足請回饋各線 TED工程師 (RMK-E_CHIN) . ※※※本單微分條訂單，鋼捲實測寬度≧1225 mm，邊緣管制烤漆轉印單邊≦3 mm 可放行※※※ (RMK-E_CHIN) . 本單為烤漆背面大於等於25μ塗裝，軋延後不允許毛邊，請CPL注意修邊狀況 (RMK00124) . 【邊緣品質】此為烤漆背面25μ訂單，請加強檢視鋼捲：邊緣殘剪、側緣鋅渣或毛邊，因為會導致烤漆背面漆轉印正面 (RMK00126) . 除HGI/ HGL 訂單邊緣不噴油. 其餘皆側緣噴油 (RMK00285) | 訂單:2510AIX003/001 CR1 <生產備註> 事項如下 . 本單業務：吳佩婷 (RMK-E_CHIN) . ★.這是送外分條訂單，有缺陷要切除時請注意一下，免得重量不足★ (RMK-E_CHIN) . 分條訂單，超寬可放行。若寬度不足請回饋各線 TED工程師 (RMK-E_CHIN) . ※※※本單微分條訂單，鋼捲實測寬度≧1225 mm，邊緣管制烤漆轉印單邊≦3 mm 可放行※※※ (RMK-E_CHIN) . 【邊緣品質】此為烤漆背面25μ訂單，請加強檢視鋼捲：邊緣殘剪、側緣鋅渣或毛邊，因為會導致烤漆背面漆轉印正面 (RMK00126) . 此經銷商保證平均厚度在1/2厚度公差內，厚度量測NG時，如單位長度符合範圍，請放行 (RMK00402) . 此客戶有保證 全板形 急峻度 ≦ 0.7% ( ≦ 12 I-UNIT ) (RMK00583) | 訂單:2510AIX003/001 CR2 <生產備註> 事項如下 . 本單業務：吳佩婷 (RMK-E_CHIN) . ★.這是送外分條訂單，有缺陷要切除時請注意一下，免得重量不足★ (RMK-E_CHIN) . 分條訂單，超寬可放行。若寬度不足請回饋各線 TED工程師 (RMK-E_CHIN) . ※※※本單微分條訂單，鋼捲實測寬度≧1225 mm，邊緣管制烤漆轉印單邊≦3 mm 可放行※※※ (RMK-E_CHIN) . 【邊緣品質】此為烤漆背面25μ訂單，請加強檢視鋼捲：邊緣殘剪、側緣鋅渣或毛邊，因為會導致烤漆背面漆轉印正面 (RMK00126) . 此經銷商保證平均厚度在1/2厚度公差內，厚度量測NG時，如單位長度符合範圍，請放行 (RMK00402) . 此客戶有保證 全板形 急峻度 ≦ 0.7% ( ≦ 12 I-UNIT ) (RMK00583) | 訂單:2510AIX003/001 CG1 <生產備註> 事項如下 . 本單業務：吳佩婷 (RMK-E_CHIN) . ★.這是送外分條訂單，有缺陷要切除時請注意一下，免得重量不足★ (RMK-E_CHIN) . ★本單烤漆最終分切目標區間可為：1.5～11.7 噸★ (RMK-E_CHIN) . 分條訂單，超寬可放行。若寬度不足請回饋各線 TED工程師 (RMK-E_CHIN) . ※※※本單微分條訂單，鋼捲實測寬度≧1225 mm，邊緣管制烤漆轉印單邊≦3 mm 可放行※※※ (RMK-E_CHIN) . 鍍鋅表面不可有鋅痕、壓痕、凹陷、及刮傷 、應變痕等。 (RMK00054) . 【邊緣品質】此為烤漆背面25μ訂單，請加強檢視鋼捲：邊緣殘剪、側緣鋅渣或毛邊，因為會導致烤漆背面漆轉印正面 (RMK00126) . 本單於烤漆正背面都塗裝正面漆，因此鍍鋅請管制背面表面品質比照正面 (RMK00363) . 此經銷商保證平均厚度在1/2厚度公差內，厚度量測NG時，如單位長度符合範圍，請放行 (RMK00402) . 此客戶有保證 全板形 急峻度 ≦ 0.7% ( ≦ 12 I-UNIT ) (RMK00583) | 訂單:2510AIX003/001 CG2 <生產備註> 事項如下 . 本單業務：吳佩婷 (RMK-E_CHIN) . ★.這是送外分條訂單，有缺陷要切除時請注意一下，免得重量不足★ (RMK-E_CHIN) . ★本單烤漆最終分切目標區間可為：1.5～11.7 噸★ (RMK-E_CHIN) . 分條訂單，超寬可放行。若寬度不足請回饋各線 TED工程師 (RMK-E_CHIN) . ※※※本單微分條訂單，鋼捲實測寬度≧1225 mm，邊緣管制烤漆轉印單邊≦3 mm 可放行※※※ (RMK-E_CHIN) . 鍍鋅表面不可有鋅痕、壓痕、凹陷、及刮傷 、應變痕等。 (RMK00054) . 【邊緣品質】此為烤漆背面25μ訂單，請加強檢視鋼捲：邊緣殘剪、側緣鋅渣或毛邊，因為會導致烤漆背面漆轉印正面 (RMK00126) . 本單於烤漆正背面都塗裝正面漆，因此鍍鋅請管制背面表面品質比照正面 (RMK00363) . 此經銷商保證平均厚度在1/2厚度公差內，厚度量測NG時，如單位長度符合範圍，請放行 (RMK00402) . 此客戶有保證 全板形 急峻度 ≦ 0.7% ( ≦ 12 I-UNIT ) (RMK00583) | 訂單:2510AIX003/001 CC1 <生產備註> 事項如下 . 本單業務：吳佩婷 (RMK-E_CHIN) . 烤漆出口請盡量朝分切限重上限分切（以減少包裝數） (RMK-E_CHIN) . ★.這是送外分條訂單，有缺陷要切除時請注意一下，免得重量不足★ (RMK-E_CHIN) . ★本單烤漆最終分切目標區間可為：1.5～11.7 噸★ (RMK-E_CHIN) . 分條訂單，超寬可放行。若寬度不足請回饋各線 TED工程師 (RMK-E_CHIN) . ※※※本單微分條訂單，鋼捲實測寬度≧1225 mm，邊緣管制烤漆轉印單邊≦3 mm 可放行※※※ (RMK-E_CHIN) . 最終製程的下製程 = "TOL" (RMK-E_CHIN) . 烤漆代工分條之內部訂單 2510AIX003/001 (外部訂單 : 2510EOE001/001) (RMK-E_CHIN) . 正面面漆(20U)及正面總膜厚(25U)要求管制90%以上之膜厚,未達標準降級. (RMK00054) . 若背面面漆(20U)及背面總膜厚(25U)時要求管制90%以上之膜厚,未達標準降級 (RMK00054) . 面漆=18U(90%)~請購基準22U(110%),標準板總膜厚=5+20U(100%面漆). (RMK00054) . 30CM*全寬*留1塊給LAB及1塊給塗料商, (RMK00054) . 【邊緣品質】此為烤漆背面25μ訂單，請加強檢視鋼捲：邊緣殘剪、側緣鋅渣或毛邊，因為會導致烤漆背面漆轉印正面 (RMK00126) . 【色差】1.1.此客戶對面漆(非B開頭之色碼)目視色差要求較高,請依限度樣本進行目視色差管制★--->發生過訴賠 (RMK00248) . 【色差】1.2.若針對特殊顏色需特別管理時，請品檢忽略1.1.的規定以特別規定為主 (RMK00248) . 此經銷商保證平均厚度在1/2厚度公差內，厚度量測NG時，如單位長度符合範圍，請放行 (RMK00402) . 此客戶有保證 全板形 急峻度 ≦ 0.7% ( ≦ 12 I-UNIT ) (RMK00583) . 【水痕】因TOP 為YCP 近似深黑色水痕可能嚴重，因此指定CC1生產注意W/Q 使用純水與水量控制 (RMK00588) . 【水痕】因YCP 近似深黑色水痕可能嚴重，因此指定CC1生產注意W/Q 使用純水與水量控制 (RMK00596) | 訂單:2510AIX003/001 CC2 <生產備註> 事項如下 . 本單業務：吳佩婷 (RMK-E_CHIN) . 烤漆出口請盡量朝分切限重上限分切（以減少包裝數） (RMK-E_CHIN) . ★.這是送外分條訂單，有缺陷要切除時請注意一下，免得重量不足★ (RMK-E_CHIN) . ★本單烤漆最終分切目標區間可為：1.5～11.7 噸★ (RMK-E_CHIN) . 分條訂單，超寬可放行。若寬度不足請回饋各線 TED工程師 (RMK-E_CHIN) . ※※※本單微分條訂單，鋼捲實測寬度≧1225 mm，邊緣管制烤漆轉印單邊≦3 mm 可放行※※※ (RMK-E_CHIN) . 最終製程的下製程 = "TOL" (RMK-E_CHIN) . 烤漆代工分條之內部訂單 2510AIX003/001 (外部訂單 : 2510EOE001/001) (RMK-E_CHIN) . 正面面漆(20U)及正面總膜厚(25U)要求管制90%以上之膜厚,未達標準降級. (RMK00054) . 若背面面漆(20U)及背面總膜厚(25U)時要求管制90%以上之膜厚,未達標準降級 (RMK00054) . 面漆=18U(90%)~請購基準22U(110%),標準板總膜厚=5+20U(100%面漆). (RMK00054) . 30CM*全寬*留1塊給LAB及1塊給塗料商, (RMK00054) . 【邊緣品質】此為烤漆背面25μ訂單，請加強檢視鋼捲：邊緣殘剪、側緣鋅渣或毛邊，因為會導致烤漆背面漆轉印正面 (RMK00126) . 【色差】1.1.此客戶對面漆(非B開頭之色碼)目視色差要求較高,請依限度樣本進行目視色差管制★--->發生過訴賠 (RMK00248) . 【色差】1.2.若針對特殊顏色需特別管理時，請品檢忽略1.1.的規定以特別規定為主 (RMK00248) . 此經銷商保證平均厚度在1/2厚度公差內，厚度量測NG時，如單位長度符合範圍，請放行 (RMK00402) . 此客戶有保證 全板形 急峻度 ≦ 0.7% ( ≦ 12 I-UNIT ) (RMK00583) . 【水痕】因TOP 為YCP 近似深黑色水痕可能嚴重，因此指定CC1生產注意W/Q 使用純水與水量控制 (RMK00588) . 【水痕】因YCP 近似深黑色水痕可能嚴重，因此指定CC1生產注意W/Q 使用純水與水量控制 (RMK00596) | 訂單:2510AIX003/001 RCL <生產備註> 事項如下 . 本單業務：吳佩婷 (RMK-E_CHIN) . ★.這是送外分條訂單，有缺陷要切除時請注意一下，免得重量不足★ (RMK-E_CHIN) | 訂單:2510AIX003/001 CCPK 無 <生產備註> 事項 | 訂單:2510AIX003/001 CGQC <品檢備註> 事項如下 . 本單業務：吳佩婷 (RMK-E_CHIN) . ★.這是送外分條訂單，有缺陷要切除時請注意一下，免得重量不足★ (RMK-E_CHIN) . ★本單烤漆最終分切目標區間可為：1.5～11.7 噸★ (RMK-E_CHIN) . 分條訂單，超寬可放行。若寬度不足請回饋各線 TED工程師 (RMK-E_CHIN) . ※※※本單微分條訂單，鋼捲實測寬度≧1225 mm，邊緣管制烤漆轉印單邊≦3 mm 可放行※※※ (RMK-E_CHIN) . 【邊緣品質】此為烤漆背面25μ訂單，請加強檢視鋼捲：邊緣殘剪、側緣鋅渣或毛邊，因為會導致烤漆背面漆轉印正面 (RMK00126) . 本單於烤漆正背面都塗裝正面漆，因此鍍鋅請管制背面表面品質比照正面 (RMK00363) | 訂單:2510AIX003/001 CCQC <品檢備註> 事項如下 . 本單業務：吳佩婷 (RMK-E_CHIN) . 烤漆出口請盡量朝分切限重上限分切（以減少包裝數） (RMK-E_CHIN) . ★.這是送外分條訂單，有缺陷要切除時請注意一下，免得重量不足★ (RMK-E_CHIN) . ★本單烤漆最終分切目標區間可為：1.5～11.7 噸★ (RMK-E_CHIN) . 分條訂單，超寬可放行。若寬度不足請回饋各線 TED工程師 (RMK-E_CHIN) . ※※※本單微分條訂單，鋼捲實測寬度≧1225 mm，邊緣管制烤漆轉印單邊≦3 mm 可放行※※※ (RMK-E_CHIN) . 【邊緣品質】此為烤漆背面25μ訂單，請加強檢視鋼捲：邊緣殘剪、側緣鋅渣或毛邊，因為會導致烤漆背面漆轉印正面 (RMK00126) . 【色差】1.1.此客戶對面漆(非B開頭之色碼)目視色差要求較高,請依限度樣本進行目視色差管制★--->發生過訴賠 (RMK00248) . 【色差】1.2.若針對特殊顏色需特別管理時，請品檢忽略1.1.的規定以特別規定為主 (RMK00248) . 【水痕】因TOP 為YCP 近似深黑色水痕可能嚴重，因此指定CC1生產注意W/Q 使用純水與水量控制 (RMK00588) | 訂單:2510AIX003/001 TOL <生產備註> 事項如下 . 最終製程的下製程 = "TOL" (RMK-E_CHIN) . 烤漆代工分條之內部訂單 2510AIX003/001 (外部訂單 : 2510EOE001/001) (RMK-E_CHIN) | 烤漆代工分條之內部訂單 2510AIX003/001 (外部訂單 : 2510EOE001/001)^^/CC1/CC2/TOL/^^ <<.E_CHIN 2025/10/01 15:02.>> 最終製程的下製程 = "TOL"^^/CC1/CC2/TOL/^^ <<.E_CHIN 2025/10/01 15:02.>> ※※※本單微分條訂單，鋼捲實測寬度≧1225 mm，邊緣管制烤漆轉印單邊≦3 mm 可放行※※※^^/CPL/CR1/CR2/CG1/CG2/CC1/CC2/CGQC/CCQC/^^ <<.E_CHIN 2025/10/01 15:02.>> 分條訂單，超寬可放行。若寬度不足請回饋各線 TED工程師^^/CPL/CR1/CR2/CG1/CG2/CC1/CC2/CGQC/CCQC/^^ <<.E_CHIN 2025/10/01 15:05.>> ★本單烤漆最終分切目標區間可為：1.5～11.7 噸★^^/CG1/CG2/CC1/CC2/CGQC/CCQC/^^ <<.E_CHIN 2025/10/01 15:05.>> ★.這是送外分條訂單，有缺陷要切除時請注意一下，免得重量不足★^^/CPL/CR1/CR2/CG1/CG2/CC1/CC2/CGQC/CCQC/RCL/^^ <<.E_CHIN 2025/10/01 15:05.>> 烤漆出口請盡量朝分切限重上限分切（以減少包裝數）^^/CC1/CC2/CCQC/^^ <<.E_CHIN 2025/10/01 15:05.>> 本單業務：吳佩婷^^/CPL/CR1/CR2/CG1/CG2/CC1/CC2/CGQC/CCQC/RCL/^^ <<.E_CHIN 2025/10/01 15:05.>> | 訂單 2510AIX003/001 修改記錄如下: 20251001 14:28:58 (94057) 退火碼: >> S1, 用途碼: >> COG007, 背面標示: >> S000, 訂單背面顏色(五碼): >> SBH78, 背面漆膜厚: >> 25, 背面漆塗漆型式幾塗幾烤: >> 2, 鉻酸鹽: >> Z, 訂單厚度: >> 0.02, 訂單重: >> 40, 重量容許率(下限): >> 10, 重量容許率(上限): >> 10, 訂單寬度: >> 48.228, 鍍製方式: >> AC, 鋼捲內徑: >> 508, 鋼捲下限重: >> 1.5, 鋼捲上限重: >> 11.7, 壓花條件碼: >> -, 表面花紋: >> R, 綠色識別碼: >> -, 印刷輥號: >> -, 產品代碼: >> PPGL, 皮膜碼: >> -, 單位別: >> I, 油品種類: >> Z, 塗油量: >> Z, 包裝代碼: >> D9 , 保護膜碼: >> -, 客戶試片取樣數量: >> 0, 客戶試片取樣型式: >> -, 調質碼: >> S, 套筒碼: >> P , 規格: >> A792SSGR33, 製造標準: >> ASTM, 表面處理劑種類: >> Z, 表面處理劑塗佈量: >> Z, 伸長率測試: >> N, 硬度測試碼: >> N, 抗拉強度測試: >> N, 降伏強度測試: >> N, 厚度變異: >> 0, 訂單正面顏色(五碼): >> SYT9P, 正面漆膜厚: >> 25, 正面漆塗漆型式幾塗幾烤: >> 2, 修邊碼: >> Y, 重量碼: >> AW, 鋼捲捲向: >> O, 鍍層碼: >> AZ50, | F:保證1/2 ASTM 厚度公差
PPGL | 2510AIX004/001 | 1. 確認訂單分切限重過小的原因 (OFP00158)-{.不符.} 2. ●依旭台背面（正面漆塗料）發泡黏著性不佳（CC250503），要確認背面是否要發泡● (OFP00739)-{.不符.} | 1. 製造標準為MS、ASTM或銷新加坡之訂單，若無技術指定優先用料，請優先使用國內料，勿使用ANFEN (OFP00406)-{.不符.} | 1. 製造標準為MS、ASTM或銷新加坡之訂單，若無技術指定優先用料，請優先使用國內料，勿使用ANFEN (OFP00406)-{.不符.} 2. ●依旭台背面（正面漆塗料）發泡黏著性不佳（CC250503），要確認背面是否要發泡● (OFP00739)-{.不符.} 3. 此經銷商有簽訂1/2厚度公差保證(無厚度變異),請調整冷軋與鍍鋅厚度公差管制範圍. 保證 ASTM 厚度公差 (OFP00180)-{.不符.} | 訂單:2510AIX004/001 CPL <生產備註> 事項如下 . 本單業務：吳佩婷 (RMK-E_CHIN) . ★.這是送外分條訂單，有缺陷要切除時請注意一下，免得重量不足★ (RMK-E_CHIN) . 分條訂單，超寬可放行。若寬度不足請回饋各線 TED工程師 (RMK-E_CHIN) . ※※※本單為分條訂單，鋼捲實測寬度＞1213 mm，邊緣管制烤漆轉印單邊≦3 mm 可放行※※※ (RMK-E_CHIN) . 本單為烤漆背面大於等於25μ塗裝，軋延後不允許毛邊，請CPL注意修邊狀況 (RMK00124) . 【邊緣品質】此為烤漆背面25μ訂單，請加強檢視鋼捲：邊緣殘剪、側緣鋅渣或毛邊，因為會導致烤漆背面漆轉印正面 (RMK00126) . 除HGI/ HGL 訂單邊緣不噴油. 其餘皆側緣噴油 (RMK00285) | 訂單:2510AIX004/001 CR1 <生產備註> 事項如下 . 本單業務：吳佩婷 (RMK-E_CHIN) . ★.這是送外分條訂單，有缺陷要切除時請注意一下，免得重量不足★ (RMK-E_CHIN) . 分條訂單，超寬可放行。若寬度不足請回饋各線 TED工程師 (RMK-E_CHIN) . ※※※本單為分條訂單，鋼捲實測寬度＞1213 mm，邊緣管制烤漆轉印單邊≦3 mm 可放行※※※ (RMK-E_CHIN) . 【邊緣品質】此為烤漆背面25μ訂單，請加強檢視鋼捲：邊緣殘剪、側緣鋅渣或毛邊，因為會導致烤漆背面漆轉印正面 (RMK00126) . 此經銷商保證平均厚度在1/2厚度公差內，厚度量測NG時，如單位長度符合範圍，請放行 (RMK00402) | 訂單:2510AIX004/001 CR2 <生產備註> 事項如下 . 本單業務：吳佩婷 (RMK-E_CHIN) . ★.這是送外分條訂單，有缺陷要切除時請注意一下，免得重量不足★ (RMK-E_CHIN) . 分條訂單，超寬可放行。若寬度不足請回饋各線 TED工程師 (RMK-E_CHIN) . ※※※本單為分條訂單，鋼捲實測寬度＞1213 mm，邊緣管制烤漆轉印單邊≦3 mm 可放行※※※ (RMK-E_CHIN) . 【邊緣品質】此為烤漆背面25μ訂單，請加強檢視鋼捲：邊緣殘剪、側緣鋅渣或毛邊，因為會導致烤漆背面漆轉印正面 (RMK00126) . 此經銷商保證平均厚度在1/2厚度公差內，厚度量測NG時，如單位長度符合範圍，請放行 (RMK00402) | 訂單:2510AIX004/001 CG1 <生產備註> 事項如下 . 本單業務：吳佩婷 (RMK-E_CHIN) . ★.這是送外分條訂單，有缺陷要切除時請注意一下，免得重量不足★ (RMK-E_CHIN) . ★本單烤漆最終分切目標區間可為：0.4～12.48 噸皆可（可以對切就對切）★ (RMK-E_CHIN) . 分條訂單，超寬可放行。若寬度不足請回饋各線 TED工程師 (RMK-E_CHIN) . ※※※本單為分條訂單，鋼捲實測寬度＞1213 mm，邊緣管制烤漆轉印單邊≦3 mm 可放行※※※ (RMK-E_CHIN) . 【邊緣品質】此為烤漆背面25μ訂單，請加強檢視鋼捲：邊緣殘剪、側緣鋅渣或毛邊，因為會導致烤漆背面漆轉印正面 (RMK00126) . 本單於烤漆正背面都塗裝正面漆，因此鍍鋅請管制背面表面品質比照正面 (RMK00363) . 此經銷商保證平均厚度在1/2厚度公差內，厚度量測NG時，如單位長度符合範圍，請放行 (RMK00402) | 訂單:2510AIX004/001 CG2 <生產備註> 事項如下 . 本單業務：吳佩婷 (RMK-E_CHIN) . ★.這是送外分條訂單，有缺陷要切除時請注意一下，免得重量不足★ (RMK-E_CHIN) . ★本單烤漆最終分切目標區間可為：0.4～12.48 噸皆可（可以對切就對切）★ (RMK-E_CHIN) . 分條訂單，超寬可放行。若寬度不足請回饋各線 TED工程師 (RMK-E_CHIN) . ※※※本單為分條訂單，鋼捲實測寬度＞1213 mm，邊緣管制烤漆轉印單邊≦3 mm 可放行※※※ (RMK-E_CHIN) . 【邊緣品質】此為烤漆背面25μ訂單，請加強檢視鋼捲：邊緣殘剪、側緣鋅渣或毛邊，因為會導致烤漆背面漆轉印正面 (RMK00126) . 本單於烤漆正背面都塗裝正面漆，因此鍍鋅請管制背面表面品質比照正面 (RMK00363) . 此經銷商保證平均厚度在1/2厚度公差內，厚度量測NG時，如單位長度符合範圍，請放行 (RMK00402) | 訂單:2510AIX004/001 CC1 <生產備註> 事項如下 . 【水痕】因YCP 近似深黑色水痕可能嚴重，因此指定CC1生產注意W/Q 使用純水與水量控制 (RMK-E_CHIN) . 本單業務：吳佩婷 (RMK-E_CHIN) . 烤漆出口請盡量朝分切限重上限分切（以減少包裝數） (RMK-E_CHIN) . ★.這是送外分條訂單，有缺陷要切除時請注意一下，免得重量不足★ (RMK-E_CHIN) . ★本單烤漆最終分切目標區間可為：0.4～12.48 噸皆可（可以對切就對切）★ (RMK-E_CHIN) . 分條訂單，超寬可放行。若寬度不足請回饋各線 TED工程師 (RMK-E_CHIN) . ※※※本單為分條訂單，鋼捲實測寬度＞1213 mm，邊緣管制烤漆轉印單邊≦3 mm 可放行※※※ (RMK-E_CHIN) . 最終製程的下製程 = "TOL" (RMK-E_CHIN) . 烤漆代工分條之內部訂單 2510AIX004/001 (外部訂單 : 2510EOE004/001) (RMK-E_CHIN) . 請品檢務必遵守 30CM*全寬*留1塊給LAB及1塊給塗料商，若背面非"B"字頭則各留2片 (RMK00105) . 品檢人員於LAB試片上註記測試物性耐久及曝曬 (RMK00105) . 【邊緣品質】此為烤漆背面25μ訂單，請加強檢視鋼捲：邊緣殘剪、側緣鋅渣或毛邊，因為會導致烤漆背面漆轉印正面 (RMK00126) . 此經銷商保證平均厚度在1/2厚度公差內，厚度量測NG時，如單位長度符合範圍，請放行 (RMK00402) | 訂單:2510AIX004/001 CC2 <生產備註> 事項如下 . 【水痕】因YCP 近似深黑色水痕可能嚴重，因此指定CC1生產注意W/Q 使用純水與水量控制 (RMK-E_CHIN) . 本單業務：吳佩婷 (RMK-E_CHIN) . 烤漆出口請盡量朝分切限重上限分切（以減少包裝數） (RMK-E_CHIN) . ★.這是送外分條訂單，有缺陷要切除時請注意一下，免得重量不足★ (RMK-E_CHIN) . ★本單烤漆最終分切目標區間可為：0.4～12.48 噸皆可（可以對切就對切）★ (RMK-E_CHIN) . 分條訂單，超寬可放行。若寬度不足請回饋各線 TED工程師 (RMK-E_CHIN) . ※※※本單為分條訂單，鋼捲實測寬度＞1213 mm，邊緣管制烤漆轉印單邊≦3 mm 可放行※※※ (RMK-E_CHIN) . 最終製程的下製程 = "TOL" (RMK-E_CHIN) . 烤漆代工分條之內部訂單 2510AIX004/001 (外部訂單 : 2510EOE004/001) (RMK-E_CHIN) . 請品檢務必遵守 30CM*全寬*留1塊給LAB及1塊給塗料商，若背面非"B"字頭則各留2片 (RMK00105) . 品檢人員於LAB試片上註記測試物性耐久及曝曬 (RMK00105) . 【邊緣品質】此為烤漆背面25μ訂單，請加強檢視鋼捲：邊緣殘剪、側緣鋅渣或毛邊，因為會導致烤漆背面漆轉印正面 (RMK00126) . 此經銷商保證平均厚度在1/2厚度公差內，厚度量測NG時，如單位長度符合範圍，請放行 (RMK00402) | 訂單:2510AIX004/001 RCL <生產備註> 事項如下 . 本單業務：吳佩婷 (RMK-E_CHIN) . ★.這是送外分條訂單，有缺陷要切除時請注意一下，免得重量不足★ (RMK-E_CHIN) | 訂單:2510AIX004/001 CCPK 無 <生產備註> 事項 | 訂單:2510AIX004/001 CGQC <品檢備註> 事項如下 . 本單業務：吳佩婷 (RMK-E_CHIN) . ★.這是送外分條訂單，有缺陷要切除時請注意一下，免得重量不足★ (RMK-E_CHIN) . ★本單烤漆最終分切目標區間可為：0.4～12.48 噸皆可（可以對切就對切）★ (RMK-E_CHIN) . 分條訂單，超寬可放行。若寬度不足請回饋各線 TED工程師 (RMK-E_CHIN) . ※※※本單為分條訂單，鋼捲實測寬度＞1213 mm，邊緣管制烤漆轉印單邊≦3 mm 可放行※※※ (RMK-E_CHIN) . 【邊緣品質】此為烤漆背面25μ訂單，請加強檢視鋼捲：邊緣殘剪、側緣鋅渣或毛邊，因為會導致烤漆背面漆轉印正面 (RMK00126) . 本單於烤漆正背面都塗裝正面漆，因此鍍鋅請管制背面表面品質比照正面 (RMK00363) | 訂單:2510AIX004/001 CCQC <品檢備註> 事項如下 . 【水痕】因YCP 近似深黑色水痕可能嚴重，因此指定CC1生產注意W/Q 使用純水與水量控制 (RMK-E_CHIN) . 本單業務：吳佩婷 (RMK-E_CHIN) . 烤漆出口請盡量朝分切限重上限分切（以減少包裝數） (RMK-E_CHIN) . ★.這是送外分條訂單，有缺陷要切除時請注意一下，免得重量不足★ (RMK-E_CHIN) . ★本單烤漆最終分切目標區間可為：0.4～12.48 噸皆可（可以對切就對切）★ (RMK-E_CHIN) . 分條訂單，超寬可放行。若寬度不足請回饋各線 TED工程師 (RMK-E_CHIN) . ※※※本單為分條訂單，鋼捲實測寬度＞1213 mm，邊緣管制烤漆轉印單邊≦3 mm 可放行※※※ (RMK-E_CHIN) . 請品檢務必遵守 30CM*全寬*留1塊給LAB及1塊給塗料商，若背面非"B"字頭則各留2片 (RMK00105) . 【邊緣品質】此為烤漆背面25μ訂單，請加強檢視鋼捲：邊緣殘剪、側緣鋅渣或毛邊，因為會導致烤漆背面漆轉印正面 (RMK00126) | 訂單:2510AIX004/001 TOL <生產備註> 事項如下 . ※※※本單為分條訂單，鋼捲實測寬度＞1213 mm，邊緣管制烤漆轉印單邊≦3 mm 可放行※※※ (RMK-E_CHIN) . 最終製程的下製程 = "TOL" (RMK-E_CHIN) . 烤漆代工分條之內部訂單 2510AIX004/001 (外部訂單 : 2510EOE004/001) (RMK-E_CHIN) | 烤漆代工分條之內部訂單 2510AIX004/001 (外部訂單 : 2510EOE004/001)^^/CC1/CC2/TOL/^^ <<.E_CHIN 2025/10/27 09:52.>> 最終製程的下製程 = "TOL"^^/CC1/CC2/TOL/^^ <<.E_CHIN 2025/10/27 09:52.>> ※※※本單為分條訂單，鋼捲實測寬度＞1213 mm，邊緣管制烤漆轉印單邊≦3 mm 可放行※※※^^/CPL/CR1/CR2/CG1/CG2/CC1/CC2/CGQC/CCQC/^^/TOL/ <<.E_CHIN 2025/10/27 09:57.>> 分條訂單，超寬可放行。若寬度不足請回饋各線 TED工程師^^/CPL/CR1/CR2/CG1/CG2/CC1/CC2/CGQC/CCQC/^^ <<.E_CHIN 2025/10/27 09:58.>> ★本單烤漆最終分切目標區間可為：0.4～12.48 噸皆可（可以對切就對切）★^^/CG1/CG2/CC1/CC2/CGQC/CCQC/ <<.E_CHIN 2025/10/27 10:12.>> ★.這是送外分條訂單，有缺陷要切除時請注意一下，免得重量不足★^^/CPL/CR1/CR2/CG1/CG2/CC1/CC2/CGQC/CCQC/RCL/^^ <<.E_CHIN 2025/10/27 10:13.>> 烤漆出口請盡量朝分切限重上限分切（以減少包裝數）^^/CC1/CC2/CCQC/^^ <<.E_CHIN 2025/10/27 10:13.>> 本單業務：吳佩婷^^/CPL/CR1/CR2/CG1/CG2/CC1/CC2/CGQC/CCQC/RCL/^^ <<.E_CHIN 2025/10/27 10:13.>> 【水痕】因YCP 近似深黑色水痕可能嚴重，因此指定CC1生產注意W/Q 使用純水與水量控制^^/CC1/CC2/CCQC/^^/CC1/CC2/ <<.E_CHIN 2026/01/30 13:24.>> | 訂單 2510AIX004/001 修改記錄如下: 20251027 09:12:29 (94057) 退火碼: >> S1, 用途碼: >> COG001, 背面標示: >> S000, 訂單背面顏色(五碼): >> XXXXX, 背面漆膜厚: >> NOM, 背面漆塗漆型式幾塗幾烤: >> 2, 鉻酸鹽: >> Z, 訂單厚度: >> 0.0172, 訂單重: >> 20, 重量容許率(下限): >> 10, 重量容許率(上限): >> 10, 訂單寬度: >> 47.756, 鍍製方式: >> AC, 鋼捲內徑: >> 508, 鋼捲下限重: >> 0.4, 鋼捲上限重: >> 12.8, 壓花條件碼: >> -, 表面花紋: >> R, 綠色識別碼: >> -, 印刷輥號: >> -, 產品代碼: >> PPGL, 皮膜碼: >> -, 單位別: >> I, 油品種類: >> Z, 塗油量: >> Z, 包裝代碼: >> D9 , 保護膜碼: >> -, 客戶試片取樣數量: >> 0, 客戶試片取樣型式: >> -, 調質碼: >> S, 套筒碼: >> P , 規格: >> A792CSB, 製造標準: >> ASTM, 表面處理劑種類: >> Z, 表面處理劑塗佈量: >> Z, 伸長率測試: >> N, 硬度測試碼: >> N, 抗拉強度測試: >> N, 降伏強度測試: >> N, 厚度變異: >> 0, 訂單正面顏色(五碼): >> XXXXX, 正面漆膜厚: >> NOM, 正面漆塗漆型式幾塗幾烤: >> 2, 修邊碼: >> Y, 重量碼: >> AW, 鋼捲捲向: >> O, 鍍層碼: >> AZ50, 20260130 10:31:35 (94057) 訂單背面顏色(五碼): XXXXX >> SW22Y, 背面漆膜厚: NOM >> 25, 訂單正面顏色(五碼): XXXXX >> SY91Y, 正面漆膜厚: NOM >> 25, | F:保證1/2 ASTM 厚度公差 | [訂單訊息通知] 2025/10/27 上午 09:38:08 *** (秦大維 >> 通知 >> Winnie Chang, Emily Hong, XinYi Wu) 訊息 : 請趕快PASS過來 [訂單訊息通知] 2026/01/29 上午 11:46:41 *** (秦大維 >> 通知 >> Julian Liu, Sony Su, YunTung Li) 訊息 : 因2510EOE004/001確認色碼，請將本單退營業KEYIN色碼 [訂單訊息通知] 2026/01/30 下午 01:15:29 *** (秦大維 >> 通知 >> Edwy Chin, Winnie Chang, Emily Hong) 訊息 : 快！
PPGL | 2510DCD001/001 |  | 1. 部分大陸料含B元素超過CNS規範管制，故請原料CNS規範之訂單不要配大陸料 (OFP00684)-{.不符.} | 1. 訂單若有厚度變異，冷軋厚度公差比照烤漆計算公式 , 但最小為 1/2 公差做設定 (OFP00254)-{.不符.} 2. "偏薄要求訂單" 鍍後厚度減 鍍後厚度下限需大於 0.02 MM,以免發生厚度不足狀況 (OFP00369)-{.不符.} 3. 部分大陸料含B元素超過CNS規範管制，故請原料CNS規範之訂單不要配大陸料 (OFP00684)-{.不符.} | 訂單:2510DCD001/001 CPL <生產備註> 事項如下 . 除HGI/ HGL 訂單邊緣不噴油. 其餘皆側緣噴油 (RMK00285) | 訂單:2510DCD001/001 CR1 無 <生產備註> 事項 | 訂單:2510DCD001/001 CR2 無 <生產備註> 事項 | 訂單:2510DCD001/001 CG1 無 <生產備註> 事項 | 訂單:2510DCD001/001 CG2 無 <生產備註> 事項 | 訂單:2510DCD001/001 CC1 <生產備註> 事項如下 . ★品檢注意！JIS&CNS 訂單必須每滿50噸一定要再做一次TEST (RMK00259) . 【品檢】 第一PASS(只塗底漆)仍需作外觀板面檢驗, 若發現缺陷以８８Ｂ處置作暫留 (RMK00345) . 【品檢】測試時依Base色差值管制, 超出管制值時,若TSD2 或 TDCC判定要生產, 請在測試及外觀報表簽名 (RMK00345) . 【品檢】 測試時最後成品要不要生產由 TSD2決定 (RMK00345) . 【品檢】正式生產後, 請保留第二分切試片，簽名當作此生產批對色板, 並請留意同批目視無明顯色差。 (RMK00345) . 【品檢】每一分切留30cm*全寬試片1片裁成A4一片 TO 業務 (RMK00345) . 2015年發生過訴賠。請出口使用鋼套桶前請檢查焊接處，以免捲取後產生折痕 (RMK00381) . 2.第2Pass (RMK00438) . 2.1.線速: 50mpm 印刷輥號: G34-C1300 (RMK00438) . 2.2.第2Pass生產，前處理不必塗裝。 (RMK00438) . 2.3.出口鋼捲請貼“禁止疊放”紅色標籤。收捲張力設定同rough matt。 (RMK00438) . 2.4.Base 2輥R塗裝，濾心50μ，稀釋Thinner為No.2B，粘度50±10”，PMT設定為232℃。 (RMK00438) . 2.5.Printer (Head 1 + Head 3) 2輥印刷砂岩石紋圖案 (NYT37S)。 (RMK00438) . 2.6.Printer 生產時需開熱風。 (RMK00438) . 2.7.Printer Head 4 塗裝KP 1E6172，PMT設定為232℃。 (RMK00438) . 2.8.1E6172 Clear有含骨材，塗裝黏度：先以原液塗裝視塗裝板面狀況作調整。 (RMK00438) . 2.9.Clear稀釋Thinner為No.2B，濾心125μ。 (RMK00438) . 1.第1Pass (RMK00595) . 1.1.線速85mpm，只塗裝正面5μ，背面僅前處理不塗漆。 (RMK00595) . 1.2.正面底漆以R塗裝方式，不允許繩紋或塗佈不均..等塗裝缺陷。 (RMK00595) . 1.3.塗佈量請控制95~105%。 (RMK00595) . 1.4.第1Pass生產不用噴背標。 (RMK00595) . 1.5.★生產印刷第一PASS時，出口請收內捲★ (RMK00595) | 訂單:2510DCD001/001 CC2 <生產備註> 事項如下 . ★品檢注意！JIS&CNS 訂單必須每滿50噸一定要再做一次TEST (RMK00259) . 【品檢】 第一PASS(只塗底漆)仍需作外觀板面檢驗, 若發現缺陷以８８Ｂ處置作暫留 (RMK00345) . 【品檢】測試時依Base色差值管制, 超出管制值時,若TSD2 或 TDCC判定要生產, 請在測試及外觀報表簽名 (RMK00345) . 【品檢】 測試時最後成品要不要生產由 TSD2決定 (RMK00345) . 【品檢】正式生產後, 請保留第二分切試片，簽名當作此生產批對色板, 並請留意同批目視無明顯色差。 (RMK00345) . 【品檢】每一分切留30cm*全寬試片1片裁成A4一片 TO 業務 (RMK00345) . 2015年發生過訴賠。請出口使用鋼套桶前請檢查焊接處，以免捲取後產生折痕 (RMK00381) . 2.第2Pass (RMK00438) . 2.1.線速: 50mpm 印刷輥號: G34-C1300 (RMK00438) . 2.2.第2Pass生產，前處理不必塗裝。 (RMK00438) . 2.3.出口鋼捲請貼“禁止疊放”紅色標籤。收捲張力設定同rough matt。 (RMK00438) . 2.4.Base 2輥R塗裝，濾心50μ，稀釋Thinner為No.2B，粘度50±10”，PMT設定為232℃。 (RMK00438) . 2.5.Printer (Head 1 + Head 3) 2輥印刷砂岩石紋圖案 (NYT37S)。 (RMK00438) . 2.6.Printer 生產時需開熱風。 (RMK00438) . 2.7.Printer Head 4 塗裝KP 1E6172，PMT設定為232℃。 (RMK00438) . 2.8.1E6172 Clear有含骨材，塗裝黏度：先以原液塗裝視塗裝板面狀況作調整。 (RMK00438) . 2.9.Clear稀釋Thinner為No.2B，濾心125μ。 (RMK00438) . 1.第1Pass (RMK00595) . 1.1.線速85mpm，只塗裝正面5μ，背面僅前處理不塗漆。 (RMK00595) . 1.2.正面底漆以R塗裝方式，不允許繩紋或塗佈不均..等塗裝缺陷。 (RMK00595) . 1.3.塗佈量請控制95~105%。 (RMK00595) . 1.4.第1Pass生產不用噴背標。 (RMK00595) . 1.5.★生產印刷第一PASS時，出口請收內捲★ (RMK00595) | 訂單:2510DCD001/001 RCL 無 <生產備註> 事項 | 訂單:2510DCD001/001 CCPK 無 <生產備註> 事項 | 訂單:2510DCD001/001 CGQC 無 <品檢備註> 事項 | 訂單:2510DCD001/001 CCQC <品檢備註> 事項如下 . ★品檢注意！JIS&CNS 訂單必須每滿50噸一定要再做一次TEST (RMK00259) . 【品檢】 第一PASS(只塗底漆)仍需作外觀板面檢驗, 若發現缺陷以８８Ｂ處置作暫留 (RMK00345) . 【品檢】測試時依Base色差值管制, 超出管制值時,若TSD2 或 TDCC判定要生產, 請在測試及外觀報表簽名 (RMK00345) . 【品檢】 測試時最後成品要不要生產由 TSD2決定 (RMK00345) . 【品檢】正式生產後, 請保留第二分切試片，簽名當作此生產批對色板, 並請留意同批目視無明顯色差。 (RMK00345) . 【品檢】每一分切留30cm*全寬試片1片裁成A4一片 TO 業務 (RMK00345) . 2.第2Pass (RMK00438) . 2.1.線速: 50mpm 印刷輥號: G34-C1300 (RMK00438) . 2.2.第2Pass生產，前處理不必塗裝。 (RMK00438) . 2.3.出口鋼捲請貼“禁止疊放”紅色標籤。收捲張力設定同rough matt。 (RMK00438) . 2.4.Base 2輥R塗裝，濾心50μ，稀釋Thinner為No.2B，粘度50±10”，PMT設定為232℃。 (RMK00438) . 2.5.Printer (Head 1 + Head 3) 2輥印刷砂岩石紋圖案 (NYT37S)。 (RMK00438) . 2.6.Printer 生產時需開熱風。 (RMK00438) . 2.7.Printer Head 4 塗裝KP 1E6172，PMT設定為232℃。 (RMK00438) . 2.8.1E6172 Clear有含骨材，塗裝黏度：先以原液塗裝視塗裝板面狀況作調整。 (RMK00438) . 2.9.Clear稀釋Thinner為No.2B，濾心125μ。 (RMK00438) . 1.第1Pass (RMK00595) . 1.1.線速85mpm，只塗裝正面5μ，背面僅前處理不塗漆。 (RMK00595) . 1.2.正面底漆以R塗裝方式，不允許繩紋或塗佈不均..等塗裝缺陷。 (RMK00595) . 1.3.塗佈量請控制95~105%。 (RMK00595) . 1.4.第1Pass生產不用噴背標。 (RMK00595) . 1.5.★生產印刷第一PASS時，出口請收內捲★ (RMK00595) | 訂單:2510DCD001/001 TOL 無 <生產備註> 事項 |  | 訂單 2510DCD001/001 修改記錄如下: 20251009 14:30:20 (25028) 退火碼: >> S1, 用途碼: >> COA020, 背面標示: >> C811, 訂單背面顏色(五碼): >> BW73X, 背面漆膜厚: >> 15, 背面漆塗漆型式幾塗幾烤: >> 2, 鉻酸鹽: >> Z, 訂單厚度: >> 0.35, 訂單重: >> 15, 重量容許率(下限): >> 10, 重量容許率(上限): >> 10, 訂單寬度: >> 914, 鍍製方式: >> BC, 鋼捲內徑: >> 508, 鋼捲下限重: >> 3, 鋼捲上限重: >> 5, 壓花條件碼: >> -, 表面花紋: >> R, GL鋅花要求下限: >> 0, GL鋅花要求上限: >> 0, 綠色識別碼: >> -, 印刷輥號: >> G34-C1300, 產品代碼: >> PPGL, 皮膜碼: >> -, 單位別: >> M, 油品種類: >> Z, 塗油量: >> Z, 包裝代碼: >> D2 , 保護膜碼: >> -, 客戶試片取樣型式: >> -, 調質碼: >> S, 套筒碼: >> S , 規格: >> CGLCC-20, 製造標準: >> CNS, 表面處理劑種類: >> Z, 表面處理劑塗佈量: >> Z, 伸長率測試: >> N, 硬度測試碼: >> N, 抗拉強度測試: >> N, 降伏強度測試: >> N, 厚度變異: >> -1.6, 訂單正面顏色(五碼): >> NYS3X, 正面漆膜厚: >> NOM, 正面漆塗漆型式幾塗幾烤: >> 2, 修邊碼: >> Y, 重量碼: >> AW, 鋼捲捲向: >> I, 鍍層碼: >> AZ150, | H:厚度偏薄
PPGL | 2510DCD002/001 |  | 1. 部分大陸料含B元素超過CNS規範管制，故請原料CNS規範之訂單不要配大陸料 (OFP00684)-{.不符.} | 1. 訂單若有厚度變異，冷軋厚度公差比照烤漆計算公式 , 但最小為 1/2 公差做設定 (OFP00254)-{.不符.} 2. "偏薄要求訂單" 鍍後厚度減 鍍後厚度下限需大於 0.02 MM,以免發生厚度不足狀況 (OFP00369)-{.不符.} 3. 部分大陸料含B元素超過CNS規範管制，故請原料CNS規範之訂單不要配大陸料 (OFP00684)-{.不符.} | 訂單:2510DCD002/001 CPL <生產備註> 事項如下 . 除HGI/ HGL 訂單邊緣不噴油. 其餘皆側緣噴油 (RMK00285) | 訂單:2510DCD002/001 CR1 <生產備註> 事項如下 . 完軋寬度超出管制值上限≦2mm時,冷軋繼續生產並填寫品質異常通報單給鍍鋅線,以便調整張力與板溫 (RMK00278) | 訂單:2510DCD002/001 CR2 <生產備註> 事項如下 . 完軋寬度超出管制值上限≦2mm時,冷軋繼續生產並填寫品質異常通報單給鍍鋅線,以便調整張力與板溫 (RMK00278) | 訂單:2510DCD002/001 CG1 <生產備註> 事項如下 . 平板類,鍍鋅生產時SKIN PASS & T/L 請依據鍍鋅標準規定生產 (RMK00100) . 鍍鋅表面不可有鋅痕、壓痕、凹陷、及刮傷 、應變痕等。 (RMK00100) . 出口鋼捲盤捲後目視不允許有鼓起. (RMK00100) | 訂單:2510DCD002/001 CG2 <生產備註> 事項如下 . 平板類,鍍鋅生產時SKIN PASS & T/L 請依據鍍鋅標準規定生產 (RMK00100) . 鍍鋅表面不可有鋅痕、壓痕、凹陷、及刮傷 、應變痕等。 (RMK00100) . 出口鋼捲盤捲後目視不允許有鼓起. (RMK00100) | 訂單:2510DCD002/001 CC1 <生產備註> 事項如下 . ★品檢注意！JIS&CNS 訂單必須每滿50噸一定要再做一次TEST (RMK00259) | 訂單:2510DCD002/001 CC2 <生產備註> 事項如下 . ★品檢注意！JIS&CNS 訂單必須每滿50噸一定要再做一次TEST (RMK00259) | 訂單:2510DCD002/001 RCL 無 <生產備註> 事項 | 訂單:2510DCD002/001 CCPK 無 <生產備註> 事項 | 訂單:2510DCD002/001 CGQC 無 <品檢備註> 事項 | 訂單:2510DCD002/001 CCQC <品檢備註> 事項如下 . ★品檢注意！JIS&CNS 訂單必須每滿50噸一定要再做一次TEST (RMK00259) | 訂單:2510DCD002/001 TOL 無 <生產備註> 事項 |  | 訂單 2510DCD002/001 修改記錄如下: 20251014 11:42:09 (93025) 退火碼: >> S1, 用途碼: >> CIA008, 背面標示: >> C814, 訂單背面顏色(五碼): >> BW73Y, 背面漆膜厚: >> 12.5, 背面漆塗漆型式幾塗幾烤: >> 2, 鉻酸鹽: >> Z, 訂單厚度: >> 0.52, 訂單重: >> 8, 重量容許率(下限): >> 10, 重量容許率(上限): >> 10, 訂單寬度: >> 914, 鍍製方式: >> AC, 鋼捲內徑: >> 508, 鋼捲下限重: >> 3, 鋼捲上限重: >> 5, 壓花條件碼: >> -, 表面花紋: >> R, GL鋅花要求下限: >> -, GL鋅花要求上限: >> -, 綠色識別碼: >> -, 印刷輥號: >> -, 產品代碼: >> PPGL, 皮膜碼: >> -, 單位別: >> M, 油品種類: >> Z, 塗油量: >> Z, 包裝代碼: >> D2 , 保護膜碼: >> -, 客戶試片取樣型式: >> -, 調質碼: >> S, 套筒碼: >> R , 規格: >> CGLC400-20, 製造標準: >> CNS, 表面處理劑種類: >> Z, 表面處理劑塗佈量: >> Z, 伸長率測試: >> N, 硬度測試碼: >> N, 抗拉強度測試: >> N, 降伏強度測試: >> N, 厚度變異: >> -1.4, 訂單正面顏色(五碼): >> SG680, 正面漆膜厚: >> 25, 正面漆塗漆型式幾塗幾烤: >> 2, 修邊碼: >> Y, 重量碼: >> AW, 鋼捲捲向: >> I, 鍍層碼: >> AZ150, | H:厚度偏薄
PPGL | 2510DCD002/002 |  | 1. 部分大陸料含B元素超過CNS規範管制，故請原料CNS規範之訂單不要配大陸料 (OFP00684)-{.不符.} | 1. 訂單若有厚度變異，冷軋厚度公差比照烤漆計算公式 , 但最小為 1/2 公差做設定 (OFP00254)-{.不符.} 2. "偏薄要求訂單" 鍍後厚度減 鍍後厚度下限需大於 0.02 MM,以免發生厚度不足狀況 (OFP00369)-{.不符.} 3. 部分大陸料含B元素超過CNS規範管制，故請原料CNS規範之訂單不要配大陸料 (OFP00684)-{.不符.} | 訂單:2510DCD002/002 CPL <生產備註> 事項如下 . 除HGI/ HGL 訂單邊緣不噴油. 其餘皆側緣噴油 (RMK00285) | 訂單:2510DCD002/002 CR1 <生產備註> 事項如下 . 完軋寬度超出管制值上限≦2mm時,冷軋繼續生產並填寫品質異常通報單給鍍鋅線,以便調整張力與板溫 (RMK00278) | 訂單:2510DCD002/002 CR2 <生產備註> 事項如下 . 完軋寬度超出管制值上限≦2mm時,冷軋繼續生產並填寫品質異常通報單給鍍鋅線,以便調整張力與板溫 (RMK00278) | 訂單:2510DCD002/002 CG1 <生產備註> 事項如下 . 平板類,鍍鋅生產時SKIN PASS & T/L 請依據鍍鋅標準規定生產 (RMK00100) . 鍍鋅表面不可有鋅痕、壓痕、凹陷、及刮傷 、應變痕等。 (RMK00100) . 出口鋼捲盤捲後目視不允許有鼓起. (RMK00100) | 訂單:2510DCD002/002 CG2 <生產備註> 事項如下 . 平板類,鍍鋅生產時SKIN PASS & T/L 請依據鍍鋅標準規定生產 (RMK00100) . 鍍鋅表面不可有鋅痕、壓痕、凹陷、及刮傷 、應變痕等。 (RMK00100) . 出口鋼捲盤捲後目視不允許有鼓起. (RMK00100) | 訂單:2510DCD002/002 CC1 <生產備註> 事項如下 . ★品檢注意！JIS&CNS 訂單必須每滿50噸一定要再做一次TEST (RMK00259) | 訂單:2510DCD002/002 CC2 <生產備註> 事項如下 . ★品檢注意！JIS&CNS 訂單必須每滿50噸一定要再做一次TEST (RMK00259) | 訂單:2510DCD002/002 RCL 無 <生產備註> 事項 | 訂單:2510DCD002/002 CCPK 無 <生產備註> 事項 | 訂單:2510DCD002/002 CGQC 無 <品檢備註> 事項 | 訂單:2510DCD002/002 CCQC <品檢備註> 事項如下 . ★品檢注意！JIS&CNS 訂單必須每滿50噸一定要再做一次TEST (RMK00259) | 訂單:2510DCD002/002 TOL 無 <生產備註> 事項 |  | 訂單 2510DCD002/002 修改記錄如下: 20251014 11:42:25 (93025) 退火碼: >> S1, 用途碼: >> CIA008, 背面標示: >> C814, 訂單背面顏色(五碼): >> BW73Y, 背面漆膜厚: >> 12.5, 背面漆塗漆型式幾塗幾烤: >> 2, 鉻酸鹽: >> Z, 訂單厚度: >> 0.52, 訂單重: >> 14, 重量容許率(下限): >> 10, 重量容許率(上限): >> 10, 訂單寬度: >> 914, 鍍製方式: >> AC, 鋼捲內徑: >> 508, 鋼捲下限重: >> 3, 鋼捲上限重: >> 5, 壓花條件碼: >> -, 表面花紋: >> R, GL鋅花要求下限: >> -, GL鋅花要求上限: >> -, 綠色識別碼: >> -, 印刷輥號: >> -, 產品代碼: >> PPGL, 皮膜碼: >> -, 單位別: >> M, 油品種類: >> Z, 塗油量: >> Z, 包裝代碼: >> D2 , 保護膜碼: >> -, 客戶試片取樣型式: >> -, 調質碼: >> S, 套筒碼: >> R , 規格: >> CGLC400-20, 製造標準: >> CNS, 表面處理劑種類: >> Z, 表面處理劑塗佈量: >> Z, 伸長率測試: >> N, 硬度測試碼: >> N, 抗拉強度測試: >> N, 降伏強度測試: >> N, 厚度變異: >> -1.4, 訂單正面顏色(五碼): >> SY356, 正面漆膜厚: >> 25, 正面漆塗漆型式幾塗幾烤: >> 2, 修邊碼: >> Y, 重量碼: >> AW, 鋼捲捲向: >> I, 鍍層碼: >> AZ150, | H:厚度偏薄
PPGL | 2510DCD002/003 |  | 1. 部分大陸料含B元素超過CNS規範管制，故請原料CNS規範之訂單不要配大陸料 (OFP00684)-{.不符.} | 1. 訂單若有厚度變異，冷軋厚度公差比照烤漆計算公式 , 但最小為 1/2 公差做設定 (OFP00254)-{.不符.} 2. "偏薄要求訂單" 鍍後厚度減 鍍後厚度下限需大於 0.02 MM,以免發生厚度不足狀況 (OFP00369)-{.不符.} 3. 部分大陸料含B元素超過CNS規範管制，故請原料CNS規範之訂單不要配大陸料 (OFP00684)-{.不符.} | 訂單:2510DCD002/003 CPL <生產備註> 事項如下 . 除HGI/ HGL 訂單邊緣不噴油. 其餘皆側緣噴油 (RMK00285) | 訂單:2510DCD002/003 CR1 <生產備註> 事項如下 . 完軋寬度超出管制值上限≦2mm時,冷軋繼續生產並填寫品質異常通報單給鍍鋅線,以便調整張力與板溫 (RMK00278) | 訂單:2510DCD002/003 CR2 <生產備註> 事項如下 . 完軋寬度超出管制值上限≦2mm時,冷軋繼續生產並填寫品質異常通報單給鍍鋅線,以便調整張力與板溫 (RMK00278) | 訂單:2510DCD002/003 CG1 <生產備註> 事項如下 . 平板類,鍍鋅生產時SKIN PASS & T/L 請依據鍍鋅標準規定生產 (RMK00100) . 鍍鋅表面不可有鋅痕、壓痕、凹陷、及刮傷 、應變痕等。 (RMK00100) . 出口鋼捲盤捲後目視不允許有鼓起. (RMK00100) | 訂單:2510DCD002/003 CG2 <生產備註> 事項如下 . 平板類,鍍鋅生產時SKIN PASS & T/L 請依據鍍鋅標準規定生產 (RMK00100) . 鍍鋅表面不可有鋅痕、壓痕、凹陷、及刮傷 、應變痕等。 (RMK00100) . 出口鋼捲盤捲後目視不允許有鼓起. (RMK00100) | 訂單:2510DCD002/003 CC1 <生產備註> 事項如下 . ★品檢注意！JIS&CNS 訂單必須每滿50噸一定要再做一次TEST (RMK00259) | 訂單:2510DCD002/003 CC2 <生產備註> 事項如下 . ★品檢注意！JIS&CNS 訂單必須每滿50噸一定要再做一次TEST (RMK00259) | 訂單:2510DCD002/003 RCL 無 <生產備註> 事項 | 訂單:2510DCD002/003 CCPK 無 <生產備註> 事項 | 訂單:2510DCD002/003 CGQC 無 <品檢備註> 事項 | 訂單:2510DCD002/003 CCQC <品檢備註> 事項如下 . ★品檢注意！JIS&CNS 訂單必須每滿50噸一定要再做一次TEST (RMK00259) | 訂單:2510DCD002/003 TOL 無 <生產備註> 事項 |  | 訂單 2510DCD002/003 修改記錄如下: 20251014 11:42:44 (93025) 退火碼: >> S1, 用途碼: >> CIA008, 背面標示: >> C814, 訂單背面顏色(五碼): >> BW73Y, 背面漆膜厚: >> 12.5, 背面漆塗漆型式幾塗幾烤: >> 2, 鉻酸鹽: >> Z, 訂單厚度: >> 0.52, 訂單重: >> 8, 重量容許率(下限): >> 10, 重量容許率(上限): >> 10, 訂單寬度: >> 914, 鍍製方式: >> AC, 鋼捲內徑: >> 508, 鋼捲下限重: >> 3, 鋼捲上限重: >> 5, 壓花條件碼: >> -, 表面花紋: >> R, GL鋅花要求下限: >> -, GL鋅花要求上限: >> -, 綠色識別碼: >> -, 印刷輥號: >> -, 產品代碼: >> PPGL, 皮膜碼: >> -, 單位別: >> M, 油品種類: >> Z, 塗油量: >> Z, 包裝代碼: >> D2 , 保護膜碼: >> -, 客戶試片取樣型式: >> -, 調質碼: >> S, 套筒碼: >> R , 規格: >> CGLC400-20, 製造標準: >> CNS, 表面處理劑種類: >> Z, 表面處理劑塗佈量: >> Z, 伸長率測試: >> N, 硬度測試碼: >> N, 抗拉強度測試: >> N, 降伏強度測試: >> N, 厚度變異: >> -1.4, 訂單正面顏色(五碼): >> SC306, 正面漆膜厚: >> 25, 正面漆塗漆型式幾塗幾烤: >> 2, 修邊碼: >> Y, 重量碼: >> AW, 鋼捲捲向: >> I, 鍍層碼: >> AZ150, | H:厚度偏薄
PPGL | 2510DCD003/001 |  | 1. 部分大陸料含B元素超過CNS規範管制，故請原料CNS規範之訂單不要配大陸料 (OFP00684)-{.不符.} | 1. 訂單若有厚度變異，冷軋厚度公差比照烤漆計算公式 , 但最小為 1/2 公差做設定 (OFP00254)-{.不符.} 2. "偏薄要求訂單" 鍍後厚度減 鍍後厚度下限需大於 0.02 MM,以免發生厚度不足狀況 (OFP00369)-{.不符.} 3. 部分大陸料含B元素超過CNS規範管制，故請原料CNS規範之訂單不要配大陸料 (OFP00684)-{.不符.} | 訂單:2510DCD003/001 CPL <生產備註> 事項如下 . 除HGI/ HGL 訂單邊緣不噴油. 其餘皆側緣噴油 (RMK00285) | 訂單:2510DCD003/001 CR1 無 <生產備註> 事項 | 訂單:2510DCD003/001 CR2 無 <生產備註> 事項 | 訂單:2510DCD003/001 CG1 無 <生產備註> 事項 | 訂單:2510DCD003/001 CG2 無 <生產備註> 事項 | 訂單:2510DCD003/001 CC1 <生產備註> 事項如下 . ★品檢注意！JIS&CNS 訂單必須每滿50噸一定要再做一次TEST (RMK00259) . 【品檢】 第一PASS(只塗底漆)仍需作外觀板面檢驗, 若發現缺陷以８８Ｂ處置作暫留 (RMK00345) . 【品檢】測試時依Base色差值管制, 超出管制值時,若TSD2 或 TDCC判定要生產, 請在測試及外觀報表簽名 (RMK00345) . 【品檢】 測試時最後成品要不要生產由 TSD2決定 (RMK00345) . 【品檢】正式生產後, 請保留第二分切試片，簽名當作此生產批對色板, 並請留意同批目視無明顯色差。 (RMK00345) . 【品檢】每一分切留30cm*全寬試片1片裁成A4一片 TO 業務 (RMK00345) . 2015年發生過訴賠。請出口使用鋼套桶前請檢查焊接處，以免捲取後產生折痕 (RMK00381) . 2.第2Pass (RMK00438) . 2.1.線速: 50mpm 印刷輥號: G34-C1300 (RMK00438) . 2.2.第2Pass生產，前處理不必塗裝。 (RMK00438) . 2.3.出口鋼捲請貼“禁止疊放”紅色標籤。收捲張力設定同rough matt。 (RMK00438) . 2.4.Base 2輥R塗裝，濾心50μ，稀釋Thinner為No.2B，粘度50±10”，PMT設定為232℃。 (RMK00438) . 2.5.Printer (Head 1 + Head 3) 2輥印刷砂岩石紋圖案 (NYT37S)。 (RMK00438) . 2.6.Printer 生產時需開熱風。 (RMK00438) . 2.7.Printer Head 4 塗裝KP 1E6172，PMT設定為232℃。 (RMK00438) . 2.8.1E6172 Clear有含骨材，塗裝黏度：先以原液塗裝視塗裝板面狀況作調整。 (RMK00438) . 2.9.Clear稀釋Thinner為No.2B，濾心125μ。 (RMK00438) . 1.第1Pass (RMK00595) . 1.1.線速85mpm，只塗裝正面5μ，背面僅前處理不塗漆。 (RMK00595) . 1.2.正面底漆以R塗裝方式，不允許繩紋或塗佈不均..等塗裝缺陷。 (RMK00595) . 1.3.塗佈量請控制95~105%。 (RMK00595) . 1.4.第1Pass生產不用噴背標。 (RMK00595) . 1.5.★生產印刷第一PASS時，出口請收內捲★ (RMK00595) | 訂單:2510DCD003/001 CC2 <生產備註> 事項如下 . ★品檢注意！JIS&CNS 訂單必須每滿50噸一定要再做一次TEST (RMK00259) . 【品檢】 第一PASS(只塗底漆)仍需作外觀板面檢驗, 若發現缺陷以８８Ｂ處置作暫留 (RMK00345) . 【品檢】測試時依Base色差值管制, 超出管制值時,若TSD2 或 TDCC判定要生產, 請在測試及外觀報表簽名 (RMK00345) . 【品檢】 測試時最後成品要不要生產由 TSD2決定 (RMK00345) . 【品檢】正式生產後, 請保留第二分切試片，簽名當作此生產批對色板, 並請留意同批目視無明顯色差。 (RMK00345) . 【品檢】每一分切留30cm*全寬試片1片裁成A4一片 TO 業務 (RMK00345) . 2015年發生過訴賠。請出口使用鋼套桶前請檢查焊接處，以免捲取後產生折痕 (RMK00381) . 2.第2Pass (RMK00438) . 2.1.線速: 50mpm 印刷輥號: G34-C1300 (RMK00438) . 2.2.第2Pass生產，前處理不必塗裝。 (RMK00438) . 2.3.出口鋼捲請貼“禁止疊放”紅色標籤。收捲張力設定同rough matt。 (RMK00438) . 2.4.Base 2輥R塗裝，濾心50μ，稀釋Thinner為No.2B，粘度50±10”，PMT設定為232℃。 (RMK00438) . 2.5.Printer (Head 1 + Head 3) 2輥印刷砂岩石紋圖案 (NYT37S)。 (RMK00438) . 2.6.Printer 生產時需開熱風。 (RMK00438) . 2.7.Printer Head 4 塗裝KP 1E6172，PMT設定為232℃。 (RMK00438) . 2.8.1E6172 Clear有含骨材，塗裝黏度：先以原液塗裝視塗裝板面狀況作調整。 (RMK00438) . 2.9.Clear稀釋Thinner為No.2B，濾心125μ。 (RMK00438) . 1.第1Pass (RMK00595) . 1.1.線速85mpm，只塗裝正面5μ，背面僅前處理不塗漆。 (RMK00595) . 1.2.正面底漆以R塗裝方式，不允許繩紋或塗佈不均..等塗裝缺陷。 (RMK00595) . 1.3.塗佈量請控制95~105%。 (RMK00595) . 1.4.第1Pass生產不用噴背標。 (RMK00595) . 1.5.★生產印刷第一PASS時，出口請收內捲★ (RMK00595) | 訂單:2510DCD003/001 RCL 無 <生產備註> 事項 | 訂單:2510DCD003/001 CCPK 無 <生產備註> 事項 | 訂單:2510DCD003/001 CGQC 無 <品檢備註> 事項 | 訂單:2510DCD003/001 CCQC <品檢備註> 事項如下 . ★品檢注意！JIS&CNS 訂單必須每滿50噸一定要再做一次TEST (RMK00259) . 【品檢】 第一PASS(只塗底漆)仍需作外觀板面檢驗, 若發現缺陷以８８Ｂ處置作暫留 (RMK00345) . 【品檢】測試時依Base色差值管制, 超出管制值時,若TSD2 或 TDCC判定要生產, 請在測試及外觀報表簽名 (RMK00345) . 【品檢】 測試時最後成品要不要生產由 TSD2決定 (RMK00345) . 【品檢】正式生產後, 請保留第二分切試片，簽名當作此生產批對色板, 並請留意同批目視無明顯色差。 (RMK00345) . 【品檢】每一分切留30cm*全寬試片1片裁成A4一片 TO 業務 (RMK00345) . 2.第2Pass (RMK00438) . 2.1.線速: 50mpm 印刷輥號: G34-C1300 (RMK00438) . 2.2.第2Pass生產，前處理不必塗裝。 (RMK00438) . 2.3.出口鋼捲請貼“禁止疊放”紅色標籤。收捲張力設定同rough matt。 (RMK00438) . 2.4.Base 2輥R塗裝，濾心50μ，稀釋Thinner為No.2B，粘度50±10”，PMT設定為232℃。 (RMK00438) . 2.5.Printer (Head 1 + Head 3) 2輥印刷砂岩石紋圖案 (NYT37S)。 (RMK00438) . 2.6.Printer 生產時需開熱風。 (RMK00438) . 2.7.Printer Head 4 塗裝KP 1E6172，PMT設定為232℃。 (RMK00438) . 2.8.1E6172 Clear有含骨材，塗裝黏度：先以原液塗裝視塗裝板面狀況作調整。 (RMK00438) . 2.9.Clear稀釋Thinner為No.2B，濾心125μ。 (RMK00438) . 1.第1Pass (RMK00595) . 1.1.線速85mpm，只塗裝正面5μ，背面僅前處理不塗漆。 (RMK00595) . 1.2.正面底漆以R塗裝方式，不允許繩紋或塗佈不均..等塗裝缺陷。 (RMK00595) . 1.3.塗佈量請控制95~105%。 (RMK00595) . 1.4.第1Pass生產不用噴背標。 (RMK00595) . 1.5.★生產印刷第一PASS時，出口請收內捲★ (RMK00595) | 訂單:2510DCD003/001 TOL 無 <生產備註> 事項 |  | 訂單 2510DCD003/001 修改記錄如下: 20251015 10:27:13 (21003) 退火碼: >> S1, 用途碼: >> COA020, 背面標示: >> C811, 訂單背面顏色(五碼): >> BW73X, 背面漆膜厚: >> 15, 背面漆塗漆型式幾塗幾烤: >> 2, 鉻酸鹽: >> Z, 訂單厚度: >> 0.35, 訂單重: >> 200, 重量容許率(下限): >> 10, 重量容許率(上限): >> 10, 訂單寬度: >> 914, 鍍製方式: >> BC, 鋼捲內徑: >> 508, 鋼捲下限重: >> 3, 鋼捲上限重: >> 5, 壓花條件碼: >> -, 表面花紋: >> R, GL鋅花要求下限: >> 0, GL鋅花要求上限: >> 0, 綠色識別碼: >> -, 印刷輥號: >> G34-C1300, 產品代碼: >> PPGL, 皮膜碼: >> -, 單位別: >> M, 油品種類: >> Z, 塗油量: >> Z, 包裝代碼: >> D2 , 保護膜碼: >> -, 客戶試片取樣型式: >> -, 調質碼: >> S, 套筒碼: >> S , 規格: >> CGLCC-20, 製造標準: >> CNS, 表面處理劑種類: >> Z, 表面處理劑塗佈量: >> Z, 伸長率測試: >> N, 硬度測試碼: >> N, 抗拉強度測試: >> N, 降伏強度測試: >> N, 厚度變異: >> -1.6, 訂單正面顏色(五碼): >> NYS3X, 正面漆膜厚: >> NOM, 正面漆塗漆型式幾塗幾烤: >> 2, 修邊碼: >> Y, 重量碼: >> AW, 鋼捲捲向: >> I, 鍍層碼: >> AZ150, 20251028 08:13:06 (21003) 訂單重: 200 >> 125, | H:厚度偏薄
PPGL | 2510DCD003/002 |  | 1. 部分大陸料含B元素超過CNS規範管制，故請原料CNS規範之訂單不要配大陸料 (OFP00684)-{.不符.} | 1. 訂單若有厚度變異，冷軋厚度公差比照烤漆計算公式 , 但最小為 1/2 公差做設定 (OFP00254)-{.不符.} 2. "偏薄要求訂單" 鍍後厚度減 鍍後厚度下限需大於 0.02 MM,以免發生厚度不足狀況 (OFP00369)-{.不符.} 3. 部分大陸料含B元素超過CNS規範管制，故請原料CNS規範之訂單不要配大陸料 (OFP00684)-{.不符.} | 訂單:2510DCD003/002 CPL <生產備註> 事項如下 . 除HGI/ HGL 訂單邊緣不噴油. 其餘皆側緣噴油 (RMK00285) | 訂單:2510DCD003/002 CR1 無 <生產備註> 事項 | 訂單:2510DCD003/002 CR2 無 <生產備註> 事項 | 訂單:2510DCD003/002 CG1 無 <生產備註> 事項 | 訂單:2510DCD003/002 CG2 無 <生產備註> 事項 | 訂單:2510DCD003/002 CC1 <生產備註> 事項如下 . ★品檢注意！JIS&CNS 訂單必須每滿50噸一定要再做一次TEST (RMK00259) . 【品檢】 第一PASS(只塗底漆)仍需作外觀板面檢驗, 若發現缺陷以８８Ｂ處置作暫留 (RMK00345) . 【品檢】測試時依Base色差值管制, 超出管制值時,若TSD2 或 TDCC判定要生產, 請在測試及外觀報表簽名 (RMK00345) . 【品檢】 測試時最後成品要不要生產由 TSD2決定 (RMK00345) . 【品檢】正式生產後, 請保留第二分切試片，簽名當作此生產批對色板, 並請留意同批目視無明顯色差。 (RMK00345) . 【品檢】每一分切留30cm*全寬試片1片裁成A4一片 TO 業務 (RMK00345) . 2015年發生過訴賠。請出口使用鋼套桶前請檢查焊接處，以免捲取後產生折痕 (RMK00381) . 2.第2Pass (RMK00436) . 2.1.線速: 60mpm 印刷輥號: F24-C1300 (RMK00436) . 2.3.第2Pass生產，前處理不必塗裝。 (RMK00436) . 2.4.出口鋼捲請貼“禁止疊放”紅色標籤。收捲張力設定同rough matt。 (RMK00436) . 2.5.Base 2輥R塗裝，濾心50μ，稀釋Thinner為No.2B，粘度50±10”，PMT設定為232℃。 (RMK00436) . 2.6.Printer Head 2 印刷松木紋圖案 (NBT77S)。 (RMK00436) . 2.7.Printer Head 4 塗裝1E6172，PMT設定為232℃。 (RMK00436) . 2.8.1E6172 Clear有含骨材，塗裝黏度：先以原液塗裝視塗裝板面狀況作調整。 (RMK00436) . 2.9.Clear稀釋Thinner為No.2B，濾心125μ。 (RMK00436) . 1.第1Pass (RMK00595) . 1.1.線速85mpm，只塗裝正面5μ，背面僅前處理不塗漆。 (RMK00595) . 1.2.正面底漆以R塗裝方式，不允許繩紋或塗佈不均..等塗裝缺陷。 (RMK00595) . 1.3.塗佈量請控制95~105%。 (RMK00595) . 1.4.第1Pass生產不用噴背標。 (RMK00595) . 1.5.★生產印刷第一PASS時，出口請收內捲★ (RMK00595) | 訂單:2510DCD003/002 CC2 <生產備註> 事項如下 . ★品檢注意！JIS&CNS 訂單必須每滿50噸一定要再做一次TEST (RMK00259) . 【品檢】 第一PASS(只塗底漆)仍需作外觀板面檢驗, 若發現缺陷以８８Ｂ處置作暫留 (RMK00345) . 【品檢】測試時依Base色差值管制, 超出管制值時,若TSD2 或 TDCC判定要生產, 請在測試及外觀報表簽名 (RMK00345) . 【品檢】 測試時最後成品要不要生產由 TSD2決定 (RMK00345) . 【品檢】正式生產後, 請保留第二分切試片，簽名當作此生產批對色板, 並請留意同批目視無明顯色差。 (RMK00345) . 【品檢】每一分切留30cm*全寬試片1片裁成A4一片 TO 業務 (RMK00345) . 2015年發生過訴賠。請出口使用鋼套桶前請檢查焊接處，以免捲取後產生折痕 (RMK00381) . 2.第2Pass (RMK00436) . 2.1.線速: 60mpm 印刷輥號: F24-C1300 (RMK00436) . 2.3.第2Pass生產，前處理不必塗裝。 (RMK00436) . 2.4.出口鋼捲請貼“禁止疊放”紅色標籤。收捲張力設定同rough matt。 (RMK00436) . 2.5.Base 2輥R塗裝，濾心50μ，稀釋Thinner為No.2B，粘度50±10”，PMT設定為232℃。 (RMK00436) . 2.6.Printer Head 2 印刷松木紋圖案 (NBT77S)。 (RMK00436) . 2.7.Printer Head 4 塗裝1E6172，PMT設定為232℃。 (RMK00436) . 2.8.1E6172 Clear有含骨材，塗裝黏度：先以原液塗裝視塗裝板面狀況作調整。 (RMK00436) . 2.9.Clear稀釋Thinner為No.2B，濾心125μ。 (RMK00436) . 1.第1Pass (RMK00595) . 1.1.線速85mpm，只塗裝正面5μ，背面僅前處理不塗漆。 (RMK00595) . 1.2.正面底漆以R塗裝方式，不允許繩紋或塗佈不均..等塗裝缺陷。 (RMK00595) . 1.3.塗佈量請控制95~105%。 (RMK00595) . 1.4.第1Pass生產不用噴背標。 (RMK00595) . 1.5.★生產印刷第一PASS時，出口請收內捲★ (RMK00595) | 訂單:2510DCD003/002 RCL 無 <生產備註> 事項 | 訂單:2510DCD003/002 CCPK 無 <生產備註> 事項 | 訂單:2510DCD003/002 CGQC 無 <品檢備註> 事項 | 訂單:2510DCD003/002 CCQC <品檢備註> 事項如下 . ★品檢注意！JIS&CNS 訂單必須每滿50噸一定要再做一次TEST (RMK00259) . 【品檢】 第一PASS(只塗底漆)仍需作外觀板面檢驗, 若發現缺陷以８８Ｂ處置作暫留 (RMK00345) . 【品檢】測試時依Base色差值管制, 超出管制值時,若TSD2 或 TDCC判定要生產, 請在測試及外觀報表簽名 (RMK00345) . 【品檢】 測試時最後成品要不要生產由 TSD2決定 (RMK00345) . 【品檢】正式生產後, 請保留第二分切試片，簽名當作此生產批對色板, 並請留意同批目視無明顯色差。 (RMK00345) . 【品檢】每一分切留30cm*全寬試片1片裁成A4一片 TO 業務 (RMK00345) . 2.第2Pass (RMK00436) . 2.1.線速: 60mpm 印刷輥號: F24-C1300 (RMK00436) . 2.3.第2Pass生產，前處理不必塗裝。 (RMK00436) . 2.4.出口鋼捲請貼“禁止疊放”紅色標籤。收捲張力設定同rough matt。 (RMK00436) . 2.5.Base 2輥R塗裝，濾心50μ，稀釋Thinner為No.2B，粘度50±10”，PMT設定為232℃。 (RMK00436) . 2.6.Printer Head 2 印刷松木紋圖案 (NBT77S)。 (RMK00436) . 2.7.Printer Head 4 塗裝1E6172，PMT設定為232℃。 (RMK00436) . 2.8.1E6172 Clear有含骨材，塗裝黏度：先以原液塗裝視塗裝板面狀況作調整。 (RMK00436) . 2.9.Clear稀釋Thinner為No.2B，濾心125μ。 (RMK00436) . 1.第1Pass (RMK00595) . 1.1.線速85mpm，只塗裝正面5μ，背面僅前處理不塗漆。 (RMK00595) . 1.2.正面底漆以R塗裝方式，不允許繩紋或塗佈不均..等塗裝缺陷。 (RMK00595) . 1.3.塗佈量請控制95~105%。 (RMK00595) . 1.4.第1Pass生產不用噴背標。 (RMK00595) . 1.5.★生產印刷第一PASS時，出口請收內捲★ (RMK00595) | 訂單:2510DCD003/002 TOL 無 <生產備註> 事項 |  | 訂單 2510DCD003/002 修改記錄如下: 20251028 08:13:10 (21003) 退火碼: >> S1, 用途碼: >> COA020, 背面標示: >> C811, 訂單背面顏色(五碼): >> BW73X, 背面漆膜厚: >> 15, 背面漆塗漆型式幾塗幾烤: >> 2, 鉻酸鹽: >> Z, 訂單厚度: >> 0.35, 訂單重: >> 30, 重量容許率(下限): >> 10, 重量容許率(上限): >> 10, 訂單寬度: >> 914, 鍍製方式: >> BC, 鋼捲內徑: >> 508, 鋼捲下限重: >> 3, 鋼捲上限重: >> 5, 壓花條件碼: >> -, 表面花紋: >> R, GL鋅花要求下限: >> 0, GL鋅花要求上限: >> 0, 綠色識別碼: >> -, 印刷輥號: >> F24-C1300, 產品代碼: >> PPGL, 皮膜碼: >> -, 單位別: >> M, 油品種類: >> Z, 塗油量: >> Z, 包裝代碼: >> D2 , 保護膜碼: >> -, 客戶試片取樣型式: >> -, 調質碼: >> S, 套筒碼: >> S , 規格: >> CGLCC-20, 製造標準: >> CNS, 表面處理劑種類: >> Z, 表面處理劑塗佈量: >> Z, 伸長率測試: >> N, 硬度測試碼: >> N, 抗拉強度測試: >> N, 降伏強度測試: >> N, 厚度變異: >> -1.6, 訂單正面顏色(五碼): >> NBW3Y, 正面漆膜厚: >> NOM, 正面漆塗漆型式幾塗幾烤: >> 2, 修邊碼: >> Y, 重量碼: >> AW, 鋼捲捲向: >> I, 鍍層碼: >> AZ150, | H:厚度偏薄
PPGL | 2510DCD003/003 |  | 1. 部分大陸料含B元素超過CNS規範管制，故請原料CNS規範之訂單不要配大陸料 (OFP00684)-{.不符.} | 1. 訂單若有厚度變異，冷軋厚度公差比照烤漆計算公式 , 但最小為 1/2 公差做設定 (OFP00254)-{.不符.} 2. "偏薄要求訂單" 鍍後厚度減 鍍後厚度下限需大於 0.02 MM,以免發生厚度不足狀況 (OFP00369)-{.不符.} 3. 部分大陸料含B元素超過CNS規範管制，故請原料CNS規範之訂單不要配大陸料 (OFP00684)-{.不符.} | 訂單:2510DCD003/003 CPL <生產備註> 事項如下 . 除HGI/ HGL 訂單邊緣不噴油. 其餘皆側緣噴油 (RMK00285) | 訂單:2510DCD003/003 CR1 無 <生產備註> 事項 | 訂單:2510DCD003/003 CR2 無 <生產備註> 事項 | 訂單:2510DCD003/003 CG1 無 <生產備註> 事項 | 訂單:2510DCD003/003 CG2 無 <生產備註> 事項 | 訂單:2510DCD003/003 CC1 <生產備註> 事項如下 . ★品檢注意！JIS&CNS 訂單必須每滿50噸一定要再做一次TEST (RMK00259) . 【品檢】 第一PASS(只塗底漆)仍需作外觀板面檢驗, 若發現缺陷以８８Ｂ處置作暫留 (RMK00345) . 【品檢】測試時依Base色差值管制, 超出管制值時,若TSD2 或 TDCC判定要生產, 請在測試及外觀報表簽名 (RMK00345) . 【品檢】 測試時最後成品要不要生產由 TSD2決定 (RMK00345) . 【品檢】正式生產後, 請保留第二分切試片，簽名當作此生產批對色板, 並請留意同批目視無明顯色差。 (RMK00345) . 【品檢】每一分切留30cm*全寬試片1片裁成A4一片 TO 業務 (RMK00345) . 2015年發生過訴賠。請出口使用鋼套桶前請檢查焊接處，以免捲取後產生折痕 (RMK00381) . 2.第2Pass (RMK00437) . 2.1.線速: 60mpm 印刷輥號: F14-C1300 (RMK00437) . 2.2.第2Pass生產，前處理不必塗裝。 (RMK00437) . 2.3.出口鋼捲請貼“禁止疊放”紅色標籤。收捲張力設定同rough matt。 (RMK00437) . 2.4.Base 2輥R塗裝，濾心50μ，稀釋Thinner為No.2B，粘度50±10”，PMT設定為232℃。 (RMK00437) . 2.5.Printer Head 2 印刷紅豆杉木紋圖案 (NBT34S)。 (RMK00437) . 2.6.Printer Head 4 塗裝KP 1E6172 Clear，PMT設定為232℃。 (RMK00437) . 2.7.Clear有含骨材，塗裝黏度：先以原液塗裝，視塗裝板面狀況作調整。 (RMK00437) . 2.8.Clear稀釋Thinner為No.2B，濾心125μ。 (RMK00437) . 2.9.PS. 2016/09月起紅豆杉切換Clear（原光澤25度1ED062改為光澤10度1E6172） (RMK00437) . 1.第1Pass (RMK00595) . 1.1.線速85mpm，只塗裝正面5μ，背面僅前處理不塗漆。 (RMK00595) . 1.2.正面底漆以R塗裝方式，不允許繩紋或塗佈不均..等塗裝缺陷。 (RMK00595) . 1.3.塗佈量請控制95~105%。 (RMK00595) . 1.4.第1Pass生產不用噴背標。 (RMK00595) . 1.5.★生產印刷第一PASS時，出口請收內捲★ (RMK00595) | 訂單:2510DCD003/003 CC2 <生產備註> 事項如下 . ★品檢注意！JIS&CNS 訂單必須每滿50噸一定要再做一次TEST (RMK00259) . 【品檢】 第一PASS(只塗底漆)仍需作外觀板面檢驗, 若發現缺陷以８８Ｂ處置作暫留 (RMK00345) . 【品檢】測試時依Base色差值管制, 超出管制值時,若TSD2 或 TDCC判定要生產, 請在測試及外觀報表簽名 (RMK00345) . 【品檢】 測試時最後成品要不要生產由 TSD2決定 (RMK00345) . 【品檢】正式生產後, 請保留第二分切試片，簽名當作此生產批對色板, 並請留意同批目視無明顯色差。 (RMK00345) . 【品檢】每一分切留30cm*全寬試片1片裁成A4一片 TO 業務 (RMK00345) . 2015年發生過訴賠。請出口使用鋼套桶前請檢查焊接處，以免捲取後產生折痕 (RMK00381) . 2.第2Pass (RMK00437) . 2.1.線速: 60mpm 印刷輥號: F14-C1300 (RMK00437) . 2.2.第2Pass生產，前處理不必塗裝。 (RMK00437) . 2.3.出口鋼捲請貼“禁止疊放”紅色標籤。收捲張力設定同rough matt。 (RMK00437) . 2.4.Base 2輥R塗裝，濾心50μ，稀釋Thinner為No.2B，粘度50±10”，PMT設定為232℃。 (RMK00437) . 2.5.Printer Head 2 印刷紅豆杉木紋圖案 (NBT34S)。 (RMK00437) . 2.6.Printer Head 4 塗裝KP 1E6172 Clear，PMT設定為232℃。 (RMK00437) . 2.7.Clear有含骨材，塗裝黏度：先以原液塗裝，視塗裝板面狀況作調整。 (RMK00437) . 2.8.Clear稀釋Thinner為No.2B，濾心125μ。 (RMK00437) . 2.9.PS. 2016/09月起紅豆杉切換Clear（原光澤25度1ED062改為光澤10度1E6172） (RMK00437) . 1.第1Pass (RMK00595) . 1.1.線速85mpm，只塗裝正面5μ，背面僅前處理不塗漆。 (RMK00595) . 1.2.正面底漆以R塗裝方式，不允許繩紋或塗佈不均..等塗裝缺陷。 (RMK00595) . 1.3.塗佈量請控制95~105%。 (RMK00595) . 1.4.第1Pass生產不用噴背標。 (RMK00595) . 1.5.★生產印刷第一PASS時，出口請收內捲★ (RMK00595) | 訂單:2510DCD003/003 RCL 無 <生產備註> 事項 | 訂單:2510DCD003/003 CCPK 無 <生產備註> 事項 | 訂單:2510DCD003/003 CGQC 無 <品檢備註> 事項 | 訂單:2510DCD003/003 CCQC <品檢備註> 事項如下 . ★品檢注意！JIS&CNS 訂單必須每滿50噸一定要再做一次TEST (RMK00259) . 【品檢】 第一PASS(只塗底漆)仍需作外觀板面檢驗, 若發現缺陷以８８Ｂ處置作暫留 (RMK00345) . 【品檢】測試時依Base色差值管制, 超出管制值時,若TSD2 或 TDCC判定要生產, 請在測試及外觀報表簽名 (RMK00345) . 【品檢】 測試時最後成品要不要生產由 TSD2決定 (RMK00345) . 【品檢】正式生產後, 請保留第二分切試片，簽名當作此生產批對色板, 並請留意同批目視無明顯色差。 (RMK00345) . 【品檢】每一分切留30cm*全寬試片1片裁成A4一片 TO 業務 (RMK00345) . 2.第2Pass (RMK00437) . 2.1.線速: 60mpm 印刷輥號: F14-C1300 (RMK00437) . 2.2.第2Pass生產，前處理不必塗裝。 (RMK00437) . 2.3.出口鋼捲請貼“禁止疊放”紅色標籤。收捲張力設定同rough matt。 (RMK00437) . 2.4.Base 2輥R塗裝，濾心50μ，稀釋Thinner為No.2B，粘度50±10”，PMT設定為232℃。 (RMK00437) . 2.5.Printer Head 2 印刷紅豆杉木紋圖案 (NBT34S)。 (RMK00437) . 2.6.Printer Head 4 塗裝KP 1E6172 Clear，PMT設定為232℃。 (RMK00437) . 2.7.Clear有含骨材，塗裝黏度：先以原液塗裝，視塗裝板面狀況作調整。 (RMK00437) . 2.8.Clear稀釋Thinner為No.2B，濾心125μ。 (RMK00437) . 2.9.PS. 2016/09月起紅豆杉切換Clear（原光澤25度1ED062改為光澤10度1E6172） (RMK00437) . 1.第1Pass (RMK00595) . 1.1.線速85mpm，只塗裝正面5μ，背面僅前處理不塗漆。 (RMK00595) . 1.2.正面底漆以R塗裝方式，不允許繩紋或塗佈不均..等塗裝缺陷。 (RMK00595) . 1.3.塗佈量請控制95~105%。 (RMK00595) . 1.4.第1Pass生產不用噴背標。 (RMK00595) . 1.5.★生產印刷第一PASS時，出口請收內捲★ (RMK00595) | 訂單:2510DCD003/003 TOL 無 <生產備註> 事項 |  | 訂單 2510DCD003/003 修改記錄如下: 20251028 08:13:12 (21003) 退火碼: >> S1, 用途碼: >> COA020, 背面標示: >> C811, 訂單背面顏色(五碼): >> BW73X, 背面漆膜厚: >> 15, 背面漆塗漆型式幾塗幾烤: >> 2, 鉻酸鹽: >> Z, 訂單厚度: >> 0.35, 訂單重: >> 25, 重量容許率(下限): >> 10, 重量容許率(上限): >> 10, 訂單寬度: >> 914, 鍍製方式: >> BC, 鋼捲內徑: >> 508, 鋼捲下限重: >> 3, 鋼捲上限重: >> 5, 壓花條件碼: >> -, 表面花紋: >> R, GL鋅花要求下限: >> 0, GL鋅花要求上限: >> 0, 綠色識別碼: >> -, 印刷輥號: >> F14-C1300, 產品代碼: >> PPGL, 皮膜碼: >> -, 單位別: >> M, 油品種類: >> Z, 塗油量: >> Z, 包裝代碼: >> D2 , 保護膜碼: >> -, 客戶試片取樣型式: >> -, 調質碼: >> S, 套筒碼: >> S , 規格: >> CGLCC-20, 製造標準: >> CNS, 表面處理劑種類: >> Z, 表面處理劑塗佈量: >> Z, 伸長率測試: >> N, 硬度測試碼: >> N, 抗拉強度測試: >> N, 降伏強度測試: >> N, 厚度變異: >> -1.6, 訂單正面顏色(五碼): >> NBW3T, 正面漆膜厚: >> NOM, 正面漆塗漆型式幾塗幾烤: >> 2, 修邊碼: >> Y, 重量碼: >> AW, 鋼捲捲向: >> I, 鍍層碼: >> AZ150, | H:厚度偏薄
PPGL | 2510DCD003/004 |  | 1. 部分大陸料含B元素超過CNS規範管制，故請原料CNS規範之訂單不要配大陸料 (OFP00684)-{.不符.} | 1. 訂單若有厚度變異，冷軋厚度公差比照烤漆計算公式 , 但最小為 1/2 公差做設定 (OFP00254)-{.不符.} 2. 高光新增備註（適用非直立式包裝）：請出口每顆鋼捲貼紅色 " 禁止疊放 " 貼紙，如果有套桶S最多2層 (OFP00366)-{.不符.} 3. "偏薄要求訂單" 鍍後厚度減 鍍後厚度下限需大於 0.02 MM,以免發生厚度不足狀況 (OFP00369)-{.不符.} 4. 部分大陸料含B元素超過CNS規範管制，故請原料CNS規範之訂單不要配大陸料 (OFP00684)-{.不符.} | 訂單:2510DCD003/004 CPL <生產備註> 事項如下 . 除HGI/ HGL 訂單邊緣不噴油. 其餘皆側緣噴油 (RMK00285) | 訂單:2510DCD003/004 CR1 無 <生產備註> 事項 | 訂單:2510DCD003/004 CR2 無 <生產備註> 事項 | 訂單:2510DCD003/004 CG1 無 <生產備註> 事項 | 訂單:2510DCD003/004 CG2 無 <生產備註> 事項 | 訂單:2510DCD003/004 CC1 <生產備註> 事項如下 . ★品檢注意！JIS&CNS 訂單必須每滿50噸一定要再做一次TEST (RMK00259) . 【品檢】 第一PASS(只塗底漆)仍需作外觀板面檢驗, 若發現缺陷以８８Ｂ處置作暫留 (RMK00345) . 【品檢】測試時依Base色差值管制, 超出管制值時,若TSD2 或 TDCC判定要生產, 請在測試及外觀報表簽名 (RMK00345) . 【品檢】 測試時最後成品要不要生產由 TSD2決定 (RMK00345) . 【品檢】正式生產後, 請保留第二分切試片，簽名當作此生產批對色板, 並請留意同批目視無明顯色差。 (RMK00345) . 【品檢】每一分切留30cm*全寬試片1片裁成A4一片 TO 業務 (RMK00345) . 2015年發生過訴賠。請出口使用鋼套桶前請檢查焊接處，以免捲取後產生折痕 (RMK00381) . 2.第2Pass (RMK00439) . 2.1.線速: 60mpm 印刷輥號: G04-C1300 (RMK00439) . 2.2.第2Pass生產，前處理不必塗裝。 (RMK00439) . 2.3.出口鋼捲請貼“禁止疊放”紅色標籤。收捲張力設定同rough matt。 (RMK00439) . 2.4.Base 2輥R塗裝，濾心50μ，稀釋Thinner為No.2B，粘度50±10”，PMT設定為232℃。 (RMK00439) . 2.5.Printer Head 1 大理石紋圖案 (NWT11S)。 (RMK00439) . 2.6.Printer Head 4 塗裝KP 1E6312 Clear，PMT設定為232℃。 (RMK00439) . 2.7.Clear不含骨材，濾心50μ，塗裝黏度先原液塗裝視塗裝板面狀況作調整，若繩紋明顯可嘗試將黏度降至100秒。 (RMK00439) . 2.8.Clear稀釋Thinner為No.2B。 (RMK00439) . 【抽氣量】白色系在CC1生產時,FINISH抽氣量請設定250,如生產中發生色差b值異常升高,請股長再加大抽氣量因應 (RMK00560) . 1.第1Pass (RMK00595) . 1.1.線速85mpm，只塗裝正面5μ，背面僅前處理不塗漆。 (RMK00595) . 1.2.正面底漆以R塗裝方式，不允許繩紋或塗佈不均..等塗裝缺陷。 (RMK00595) . 1.3.塗佈量請控制95~105%。 (RMK00595) . 1.4.第1Pass生產不用噴背標。 (RMK00595) . 1.5.★生產印刷第一PASS時，出口請收內捲★ (RMK00595) . 【疊放】出口每顆鋼捲貼紅色 " 禁止疊放 " 貼紙，如果有套桶S最多2層 (RMK00732) | 訂單:2510DCD003/004 CC2 <生產備註> 事項如下 . ★品檢注意！JIS&CNS 訂單必須每滿50噸一定要再做一次TEST (RMK00259) . 【品檢】 第一PASS(只塗底漆)仍需作外觀板面檢驗, 若發現缺陷以８８Ｂ處置作暫留 (RMK00345) . 【品檢】測試時依Base色差值管制, 超出管制值時,若TSD2 或 TDCC判定要生產, 請在測試及外觀報表簽名 (RMK00345) . 【品檢】 測試時最後成品要不要生產由 TSD2決定 (RMK00345) . 【品檢】正式生產後, 請保留第二分切試片，簽名當作此生產批對色板, 並請留意同批目視無明顯色差。 (RMK00345) . 【品檢】每一分切留30cm*全寬試片1片裁成A4一片 TO 業務 (RMK00345) . 2015年發生過訴賠。請出口使用鋼套桶前請檢查焊接處，以免捲取後產生折痕 (RMK00381) . 2.第2Pass (RMK00439) . 2.1.線速: 60mpm 印刷輥號: G04-C1300 (RMK00439) . 2.2.第2Pass生產，前處理不必塗裝。 (RMK00439) . 2.3.出口鋼捲請貼“禁止疊放”紅色標籤。收捲張力設定同rough matt。 (RMK00439) . 2.4.Base 2輥R塗裝，濾心50μ，稀釋Thinner為No.2B，粘度50±10”，PMT設定為232℃。 (RMK00439) . 2.5.Printer Head 1 大理石紋圖案 (NWT11S)。 (RMK00439) . 2.6.Printer Head 4 塗裝KP 1E6312 Clear，PMT設定為232℃。 (RMK00439) . 2.7.Clear不含骨材，濾心50μ，塗裝黏度先原液塗裝視塗裝板面狀況作調整，若繩紋明顯可嘗試將黏度降至100秒。 (RMK00439) . 2.8.Clear稀釋Thinner為No.2B。 (RMK00439) . 【抽氣量】白色系在CC1生產時,FINISH抽氣量請設定250,如生產中發生色差b值異常升高,請股長再加大抽氣量因應 (RMK00560) . 1.第1Pass (RMK00595) . 1.1.線速85mpm，只塗裝正面5μ，背面僅前處理不塗漆。 (RMK00595) . 1.2.正面底漆以R塗裝方式，不允許繩紋或塗佈不均..等塗裝缺陷。 (RMK00595) . 1.3.塗佈量請控制95~105%。 (RMK00595) . 1.4.第1Pass生產不用噴背標。 (RMK00595) . 1.5.★生產印刷第一PASS時，出口請收內捲★ (RMK00595) . 【疊放】出口每顆鋼捲貼紅色 " 禁止疊放 " 貼紙，如果有套桶S最多2層 (RMK00732) | 訂單:2510DCD003/004 RCL 無 <生產備註> 事項 | 訂單:2510DCD003/004 CCPK 無 <生產備註> 事項 | 訂單:2510DCD003/004 CGQC 無 <品檢備註> 事項 | 訂單:2510DCD003/004 CCQC <品檢備註> 事項如下 . ★品檢注意！JIS&CNS 訂單必須每滿50噸一定要再做一次TEST (RMK00259) . 【品檢】 第一PASS(只塗底漆)仍需作外觀板面檢驗, 若發現缺陷以８８Ｂ處置作暫留 (RMK00345) . 【品檢】測試時依Base色差值管制, 超出管制值時,若TSD2 或 TDCC判定要生產, 請在測試及外觀報表簽名 (RMK00345) . 【品檢】 測試時最後成品要不要生產由 TSD2決定 (RMK00345) . 【品檢】正式生產後, 請保留第二分切試片，簽名當作此生產批對色板, 並請留意同批目視無明顯色差。 (RMK00345) . 【品檢】每一分切留30cm*全寬試片1片裁成A4一片 TO 業務 (RMK00345) . 2.第2Pass (RMK00439) . 2.1.線速: 60mpm 印刷輥號: G04-C1300 (RMK00439) . 2.2.第2Pass生產，前處理不必塗裝。 (RMK00439) . 2.3.出口鋼捲請貼“禁止疊放”紅色標籤。收捲張力設定同rough matt。 (RMK00439) . 2.4.Base 2輥R塗裝，濾心50μ，稀釋Thinner為No.2B，粘度50±10”，PMT設定為232℃。 (RMK00439) . 2.5.Printer Head 1 大理石紋圖案 (NWT11S)。 (RMK00439) . 2.6.Printer Head 4 塗裝KP 1E6312 Clear，PMT設定為232℃。 (RMK00439) . 2.7.Clear不含骨材，濾心50μ，塗裝黏度先原液塗裝視塗裝板面狀況作調整，若繩紋明顯可嘗試將黏度降至100秒。 (RMK00439) . 2.8.Clear稀釋Thinner為No.2B。 (RMK00439) . 1.第1Pass (RMK00595) . 1.1.線速85mpm，只塗裝正面5μ，背面僅前處理不塗漆。 (RMK00595) . 1.2.正面底漆以R塗裝方式，不允許繩紋或塗佈不均..等塗裝缺陷。 (RMK00595) . 1.3.塗佈量請控制95~105%。 (RMK00595) . 1.4.第1Pass生產不用噴背標。 (RMK00595) . 1.5.★生產印刷第一PASS時，出口請收內捲★ (RMK00595) | 訂單:2510DCD003/004 TOL 無 <生產備註> 事項 |  | 訂單 2510DCD003/004 修改記錄如下: 20251028 08:13:14 (21003) 退火碼: >> S1, 用途碼: >> COA020, 背面標示: >> C811, 訂單背面顏色(五碼): >> BW74X, 背面漆膜厚: >> 15, 背面漆塗漆型式幾塗幾烤: >> 2, 鉻酸鹽: >> Z, 訂單厚度: >> 0.35, 訂單重: >> 20, 重量容許率(下限): >> 10, 重量容許率(上限): >> 10, 訂單寬度: >> 914, 鍍製方式: >> BC, 鋼捲內徑: >> 508, 鋼捲下限重: >> 3, 鋼捲上限重: >> 5, 壓花條件碼: >> -, 表面花紋: >> R, 綠色識別碼: >> -, 印刷輥號: >> G04-C1300, 產品代碼: >> PPGL, 皮膜碼: >> -, 單位別: >> M, 油品種類: >> Z, 塗油量: >> Z, 包裝代碼: >> D2 , 保護膜碼: >> -, 客戶試片取樣數量: >> 0, 客戶試片取樣型式: >> -, 調質碼: >> S, 套筒碼: >> S , 規格: >> CGLCC-20, 製造標準: >> CNS, 表面處理劑種類: >> Z, 表面處理劑塗佈量: >> Z, 伸長率測試: >> N, 硬度測試碼: >> N, 抗拉強度測試: >> N, 降伏強度測試: >> N, 厚度變異: >> -1.6, 訂單正面顏色(五碼): >> NWS1Z, 正面漆膜厚: >> NOM, 正面漆塗漆型式幾塗幾烤: >> 2, 修邊碼: >> Y, 重量碼: >> AW, 鋼捲捲向: >> I, 鍍層碼: >> AZ150, | H:厚度偏薄
PPGL | 2510DCD004/001 |  | 1. 部分大陸料含B元素超過CNS規範管制，故請原料CNS規範之訂單不要配大陸料 (OFP00684)-{.不符.} | 1. 訂單若有厚度變異，冷軋厚度公差比照烤漆計算公式 , 但最小為 1/2 公差做設定 (OFP00254)-{.不符.} 2. "偏薄要求訂單" 鍍後厚度減 鍍後厚度下限需大於 0.02 MM,以免發生厚度不足狀況 (OFP00369)-{.不符.} 3. 部分大陸料含B元素超過CNS規範管制，故請原料CNS規範之訂單不要配大陸料 (OFP00684)-{.不符.} | 訂單:2510DCD004/001 CPL <生產備註> 事項如下 . 除HGI/ HGL 訂單邊緣不噴油. 其餘皆側緣噴油 (RMK00285) | 訂單:2510DCD004/001 CR1 <生產備註> 事項如下 . 完軋寬度超出管制值上限≦2mm時,冷軋繼續生產並填寫品質異常通報單給鍍鋅線,以便調整張力與板溫 (RMK00278) | 訂單:2510DCD004/001 CR2 <生產備註> 事項如下 . 完軋寬度超出管制值上限≦2mm時,冷軋繼續生產並填寫品質異常通報單給鍍鋅線,以便調整張力與板溫 (RMK00278) | 訂單:2510DCD004/001 CG1 <生產備註> 事項如下 . 平板類,鍍鋅生產時SKIN PASS & T/L 請依據鍍鋅標準規定生產 (RMK00100) . 鍍鋅表面不可有鋅痕、壓痕、凹陷、及刮傷 、應變痕等。 (RMK00100) . 出口鋼捲盤捲後目視不允許有鼓起. (RMK00100) | 訂單:2510DCD004/001 CG2 <生產備註> 事項如下 . 平板類,鍍鋅生產時SKIN PASS & T/L 請依據鍍鋅標準規定生產 (RMK00100) . 鍍鋅表面不可有鋅痕、壓痕、凹陷、及刮傷 、應變痕等。 (RMK00100) . 出口鋼捲盤捲後目視不允許有鼓起. (RMK00100) | 訂單:2510DCD004/001 CC1 <生產備註> 事項如下 . ★品檢注意！JIS&CNS 訂單必須每滿50噸一定要再做一次TEST (RMK00259) | 訂單:2510DCD004/001 CC2 <生產備註> 事項如下 . ★品檢注意！JIS&CNS 訂單必須每滿50噸一定要再做一次TEST (RMK00259) | 訂單:2510DCD004/001 RCL 無 <生產備註> 事項 | 訂單:2510DCD004/001 CCPK 無 <生產備註> 事項 | 訂單:2510DCD004/001 CGQC 無 <品檢備註> 事項 | 訂單:2510DCD004/001 CCQC <品檢備註> 事項如下 . ★品檢注意！JIS&CNS 訂單必須每滿50噸一定要再做一次TEST (RMK00259) | 訂單:2510DCD004/001 TOL 無 <生產備註> 事項 |  | 訂單 2510DCD004/001 修改記錄如下: 20251015 11:38:39 (21003) 退火碼: >> S1, 用途碼: >> CIA008, 背面標示: >> C814, 訂單背面顏色(五碼): >> BW73Y, 背面漆膜厚: >> 12.5, 背面漆塗漆型式幾塗幾烤: >> 2, 鉻酸鹽: >> Z, 訂單厚度: >> 0.52, 訂單重: >> 30, 重量容許率(下限): >> 10, 重量容許率(上限): >> 10, 訂單寬度: >> 914, 鍍製方式: >> AC, 鋼捲內徑: >> 508, 鋼捲下限重: >> 3, 鋼捲上限重: >> 5, 壓花條件碼: >> -, 表面花紋: >> R, 綠色識別碼: >> -, 印刷輥號: >> -, 產品代碼: >> PPGL, 皮膜碼: >> -, 單位別: >> M, 油品種類: >> Z, 塗油量: >> Z, 包裝代碼: >> D2 , 保護膜碼: >> -, 客戶試片取樣型式: >> -, 調質碼: >> S, 套筒碼: >> R , 規格: >> CGLC400-20, 製造標準: >> CNS, 表面處理劑種類: >> Z, 表面處理劑塗佈量: >> Z, 伸長率測試: >> N, 硬度測試碼: >> N, 抗拉強度測試: >> N, 降伏強度測試: >> N, 厚度變異: >> -1.4, 訂單正面顏色(五碼): >> SB256, 正面漆膜厚: >> 25, 正面漆塗漆型式幾塗幾烤: >> 2, 修邊碼: >> Y, 重量碼: >> AW, 鋼捲捲向: >> I, 鍍層碼: >> AZ150, | H:厚度偏薄
PPGL | 2510DCD004/002 |  | 1. 部分大陸料含B元素超過CNS規範管制，故請原料CNS規範之訂單不要配大陸料 (OFP00684)-{.不符.} | 1. 訂單若有厚度變異，冷軋厚度公差比照烤漆計算公式 , 但最小為 1/2 公差做設定 (OFP00254)-{.不符.} 2. "偏薄要求訂單" 鍍後厚度減 鍍後厚度下限需大於 0.02 MM,以免發生厚度不足狀況 (OFP00369)-{.不符.} 3. 部分大陸料含B元素超過CNS規範管制，故請原料CNS規範之訂單不要配大陸料 (OFP00684)-{.不符.} | 訂單:2510DCD004/002 CPL <生產備註> 事項如下 . 除HGI/ HGL 訂單邊緣不噴油. 其餘皆側緣噴油 (RMK00285) | 訂單:2510DCD004/002 CR1 <生產備註> 事項如下 . 完軋寬度超出管制值上限≦2mm時,冷軋繼續生產並填寫品質異常通報單給鍍鋅線,以便調整張力與板溫 (RMK00278) | 訂單:2510DCD004/002 CR2 <生產備註> 事項如下 . 完軋寬度超出管制值上限≦2mm時,冷軋繼續生產並填寫品質異常通報單給鍍鋅線,以便調整張力與板溫 (RMK00278) | 訂單:2510DCD004/002 CG1 <生產備註> 事項如下 . 平板類,鍍鋅生產時SKIN PASS & T/L 請依據鍍鋅標準規定生產 (RMK00100) . 鍍鋅表面不可有鋅痕、壓痕、凹陷、及刮傷 、應變痕等。 (RMK00100) . 出口鋼捲盤捲後目視不允許有鼓起. (RMK00100) | 訂單:2510DCD004/002 CG2 <生產備註> 事項如下 . 平板類,鍍鋅生產時SKIN PASS & T/L 請依據鍍鋅標準規定生產 (RMK00100) . 鍍鋅表面不可有鋅痕、壓痕、凹陷、及刮傷 、應變痕等。 (RMK00100) . 出口鋼捲盤捲後目視不允許有鼓起. (RMK00100) | 訂單:2510DCD004/002 CC1 <生產備註> 事項如下 . ★品檢注意！JIS&CNS 訂單必須每滿50噸一定要再做一次TEST (RMK00259) | 訂單:2510DCD004/002 CC2 <生產備註> 事項如下 . ★品檢注意！JIS&CNS 訂單必須每滿50噸一定要再做一次TEST (RMK00259) | 訂單:2510DCD004/002 RCL 無 <生產備註> 事項 | 訂單:2510DCD004/002 CCPK 無 <生產備註> 事項 | 訂單:2510DCD004/002 CGQC 無 <品檢備註> 事項 | 訂單:2510DCD004/002 CCQC <品檢備註> 事項如下 . ★品檢注意！JIS&CNS 訂單必須每滿50噸一定要再做一次TEST (RMK00259) | 訂單:2510DCD004/002 TOL 無 <生產備註> 事項 |  | 訂單 2510DCD004/002 修改記錄如下: 20251015 11:38:42 (21003) 退火碼: >> S1, 用途碼: >> CIA008, 背面標示: >> C814, 訂單背面顏色(五碼): >> BW73Y, 背面漆膜厚: >> 12.5, 背面漆塗漆型式幾塗幾烤: >> 2, 鉻酸鹽: >> Z, 訂單厚度: >> 0.52, 訂單重: >> 30, 重量容許率(下限): >> 10, 重量容許率(上限): >> 10, 訂單寬度: >> 914, 鍍製方式: >> AC, 鋼捲內徑: >> 508, 鋼捲下限重: >> 3, 鋼捲上限重: >> 5, 壓花條件碼: >> -, 表面花紋: >> R, 綠色識別碼: >> -, 印刷輥號: >> -, 產品代碼: >> PPGL, 皮膜碼: >> -, 單位別: >> M, 油品種類: >> Z, 塗油量: >> Z, 包裝代碼: >> D2 , 保護膜碼: >> -, 客戶試片取樣型式: >> -, 調質碼: >> S, 套筒碼: >> R , 規格: >> CGLC400-20, 製造標準: >> CNS, 表面處理劑種類: >> Z, 表面處理劑塗佈量: >> Z, 伸長率測試: >> N, 硬度測試碼: >> N, 抗拉強度測試: >> N, 降伏強度測試: >> N, 厚度變異: >> -1.4, 訂單正面顏色(五碼): >> SY356, 正面漆膜厚: >> 25, 正面漆塗漆型式幾塗幾烤: >> 2, 修邊碼: >> Y, 重量碼: >> AW, 鋼捲捲向: >> I, 鍍層碼: >> AZ150, | H:厚度偏薄
PPSUS | 2510DCD005/001 |  |  | 1. PPSUS&PPAL 單位長度(M/T)要自己算完後修改 SOP內容。RD洗衣機外殼用可用 -0.04～0 去算 (OFP00649)-{.不符.} | 訂單:2510DCD005/001 CPL 無 <生產備註> 事項 | 訂單:2510DCD005/001 CR1 無 <生產備註> 事項 | 訂單:2510DCD005/001 CR2 無 <生產備註> 事項 | 訂單:2510DCD005/001 CG1 無 <生產備註> 事項 | 訂單:2510DCD005/001 CG2 無 <生產備註> 事項 | 訂單:2510DCD005/001 CC1 <生產備註> 事項如下 . 1.入口板厚以平凸分釐卡量測,其W/D距板邊10mm處量測 (RMK00619) . 2.入口急峻度≦0.7%，毛邊(雙平頭分釐卡)≦30μm(一定要落實記錄，以作為品質追蹤依據) (RMK00619) . 3.出/入口鼓起≦0.5mm超出管制規格請TSD送RCL確認板形 (RMK00619) . 4.前處理皮膜Si=14±5 mg/m2於CC2品檢室Twin-X:NRC350-Si(SUS304)檢測 (RMK00619) . 5.其餘品質管制若無特別註明，則以對應的烤漆產品用途管制 (RMK00619) . 6.【捲取+套桶】出口一律 STAGGER 捲取，並使用比訂單寬度"加寬"的套桶（一般為"P"，超低光澤與印刷為"S"） (RMK00619) | 訂單:2510DCD005/001 CC2 <生產備註> 事項如下 . 1.入口板厚以平凸分釐卡量測,其W/D距板邊10mm處量測 (RMK00619) . 2.入口急峻度≦0.7%，毛邊(雙平頭分釐卡)≦30μm(一定要落實記錄，以作為品質追蹤依據) (RMK00619) . 3.出/入口鼓起≦0.5mm超出管制規格請TSD送RCL確認板形 (RMK00619) . 4.前處理皮膜Si=14±5 mg/m2於CC2品檢室Twin-X:NRC350-Si(SUS304)檢測 (RMK00619) . 5.其餘品質管制若無特別註明，則以對應的烤漆產品用途管制 (RMK00619) . 6.【捲取+套桶】出口一律 STAGGER 捲取，並使用比訂單寬度"加寬"的套桶（一般為"P"，超低光澤與印刷為"S"） (RMK00619) | 訂單:2510DCD005/001 RCL 無 <生產備註> 事項 | 訂單:2510DCD005/001 CCPK 無 <生產備註> 事項 | 訂單:2510DCD005/001 CGQC 無 <品檢備註> 事項 | 訂單:2510DCD005/001 CCQC <品檢備註> 事項如下 . 1.入口板厚以平凸分釐卡量測,其W/D距板邊10mm處量測 (RMK00619) . 2.入口急峻度≦0.7%，毛邊(雙平頭分釐卡)≦30μm(一定要落實記錄，以作為品質追蹤依據) (RMK00619) . 3.出/入口鼓起≦0.5mm超出管制規格請TSD送RCL確認板形 (RMK00619) . 4.前處理皮膜Si=14±5 mg/m2於CC2品檢室Twin-X:NRC350-Si(SUS304)檢測 (RMK00619) . 5.其餘品質管制若無特別註明，則以對應的烤漆產品用途管制 (RMK00619) . 6.【捲取+套桶】出口一律 STAGGER 捲取，並使用比訂單寬度"加寬"的套桶（一般為"P"，超低光澤與印刷為"S"） (RMK00619) | 訂單:2510DCD005/001 TOL 無 <生產備註> 事項 |  | 訂單 2510DCD005/001 修改記錄如下: 20251016 15:18:37 (22030) 退火碼: >> S1, 用途碼: >> CIA008, 背面標示: >> C989, 訂單背面顏色(五碼): >> BW73Y, 背面漆膜厚: >> 12.5, 背面漆塗漆型式幾塗幾烤: >> 2, 鉻酸鹽: >> Z, 訂單厚度: >> 0.46, 訂單重: >> 50, 重量容許率(下限): >> 10, 重量容許率(上限): >> 10, 訂單寬度: >> 914, 鍍製方式: >> BC, 鋼捲內徑: >> 508, 鋼捲下限重: >> 3, 鋼捲上限重: >> 5, 壓花條件碼: >> -, 表面花紋: >> -, 綠色識別碼: >> -, 印刷輥號: >> -, 產品代碼: >> PPSUS, 皮膜碼: >> -, 單位別: >> M, 油品種類: >> Z, 塗油量: >> Z, 包裝代碼: >> A3 , 保護膜碼: >> -, 客戶試片取樣型式: >> -, 調質碼: >> S, 套筒碼: >> P , 規格: >> CSUS304-20, 製造標準: >> SYSCO, 表面處理劑種類: >> Z, 表面處理劑塗佈量: >> Z, 伸長率測試: >> N, 硬度測試碼: >> N, 抗拉強度測試: >> N, 降伏強度測試: >> N, 訂單正面顏色(五碼): >> 2Y730, 正面漆膜厚: >> 25, 正面漆塗漆型式幾塗幾烤: >> 2, 修邊碼: >> Y, 重量碼: >> AW, 鋼捲捲向: >> I, 鍍層碼: >> -, | *:
PPSUS | 2510DCD005/002 |  |  | 1. PPSUS&PPAL 單位長度(M/T)要自己算完後修改 SOP內容。RD洗衣機外殼用可用 -0.04～0 去算 (OFP00649)-{.不符.} | 訂單:2510DCD005/002 CPL 無 <生產備註> 事項 | 訂單:2510DCD005/002 CR1 無 <生產備註> 事項 | 訂單:2510DCD005/002 CR2 無 <生產備註> 事項 | 訂單:2510DCD005/002 CG1 無 <生產備註> 事項 | 訂單:2510DCD005/002 CG2 無 <生產備註> 事項 | 訂單:2510DCD005/002 CC1 <生產備註> 事項如下 . 1.入口板厚以平凸分釐卡量測,其W/D距板邊10mm處量測 (RMK00619) . 2.入口急峻度≦0.7%，毛邊(雙平頭分釐卡)≦30μm(一定要落實記錄，以作為品質追蹤依據) (RMK00619) . 3.出/入口鼓起≦0.5mm超出管制規格請TSD送RCL確認板形 (RMK00619) . 4.前處理皮膜Si=14±5 mg/m2於CC2品檢室Twin-X:NRC350-Si(SUS304)檢測 (RMK00619) . 5.其餘品質管制若無特別註明，則以對應的烤漆產品用途管制 (RMK00619) . 6.【捲取+套桶】出口一律 STAGGER 捲取，並使用比訂單寬度"加寬"的套桶（一般為"P"，超低光澤與印刷為"S"） (RMK00619) | 訂單:2510DCD005/002 CC2 <生產備註> 事項如下 . 1.入口板厚以平凸分釐卡量測,其W/D距板邊10mm處量測 (RMK00619) . 2.入口急峻度≦0.7%，毛邊(雙平頭分釐卡)≦30μm(一定要落實記錄，以作為品質追蹤依據) (RMK00619) . 3.出/入口鼓起≦0.5mm超出管制規格請TSD送RCL確認板形 (RMK00619) . 4.前處理皮膜Si=14±5 mg/m2於CC2品檢室Twin-X:NRC350-Si(SUS304)檢測 (RMK00619) . 5.其餘品質管制若無特別註明，則以對應的烤漆產品用途管制 (RMK00619) . 6.【捲取+套桶】出口一律 STAGGER 捲取，並使用比訂單寬度"加寬"的套桶（一般為"P"，超低光澤與印刷為"S"） (RMK00619) | 訂單:2510DCD005/002 RCL 無 <生產備註> 事項 | 訂單:2510DCD005/002 CCPK 無 <生產備註> 事項 | 訂單:2510DCD005/002 CGQC 無 <品檢備註> 事項 | 訂單:2510DCD005/002 CCQC <品檢備註> 事項如下 . 1.入口板厚以平凸分釐卡量測,其W/D距板邊10mm處量測 (RMK00619) . 2.入口急峻度≦0.7%，毛邊(雙平頭分釐卡)≦30μm(一定要落實記錄，以作為品質追蹤依據) (RMK00619) . 3.出/入口鼓起≦0.5mm超出管制規格請TSD送RCL確認板形 (RMK00619) . 4.前處理皮膜Si=14±5 mg/m2於CC2品檢室Twin-X:NRC350-Si(SUS304)檢測 (RMK00619) . 5.其餘品質管制若無特別註明，則以對應的烤漆產品用途管制 (RMK00619) . 6.【捲取+套桶】出口一律 STAGGER 捲取，並使用比訂單寬度"加寬"的套桶（一般為"P"，超低光澤與印刷為"S"） (RMK00619) | 訂單:2510DCD005/002 TOL 無 <生產備註> 事項 |  | 訂單 2510DCD005/002 修改記錄如下: 20251016 15:18:39 (22030) 退火碼: >> S1, 用途碼: >> CIA008, 背面標示: >> C989, 訂單背面顏色(五碼): >> BW73Y, 背面漆膜厚: >> 12.5, 背面漆塗漆型式幾塗幾烤: >> 2, 鉻酸鹽: >> Z, 訂單厚度: >> 0.46, 訂單重: >> 20, 重量容許率(下限): >> 10, 重量容許率(上限): >> 10, 訂單寬度: >> 914, 鍍製方式: >> BC, 鋼捲內徑: >> 508, 鋼捲下限重: >> 3, 鋼捲上限重: >> 5, 壓花條件碼: >> -, 表面花紋: >> -, 綠色識別碼: >> -, 印刷輥號: >> -, 產品代碼: >> PPSUS, 皮膜碼: >> -, 單位別: >> M, 油品種類: >> Z, 塗油量: >> Z, 包裝代碼: >> A3 , 保護膜碼: >> -, 客戶試片取樣型式: >> -, 調質碼: >> S, 套筒碼: >> P , 規格: >> CSUS304-20, 製造標準: >> SYSCO, 表面處理劑種類: >> Z, 表面處理劑塗佈量: >> Z, 伸長率測試: >> N, 硬度測試碼: >> N, 抗拉強度測試: >> N, 降伏強度測試: >> N, 訂單正面顏色(五碼): >> 1C460, 正面漆膜厚: >> 25, 正面漆塗漆型式幾塗幾烤: >> 2, 修邊碼: >> Y, 重量碼: >> AW, 鋼捲捲向: >> I, 鍍層碼: >> -, | *:
PPSUS | 2510DCD005/003 |  |  | 1. PPSUS&PPAL 單位長度(M/T)要自己算完後修改 SOP內容。RD洗衣機外殼用可用 -0.04～0 去算 (OFP00649)-{.不符.} | 訂單:2510DCD005/003 CPL 無 <生產備註> 事項 | 訂單:2510DCD005/003 CR1 無 <生產備註> 事項 | 訂單:2510DCD005/003 CR2 無 <生產備註> 事項 | 訂單:2510DCD005/003 CG1 <生產備註> 事項如下 . 瓦形屋頂用 注意鍍層控制範圍：min=標準值，Max=標準值+30 (RMK00103) . 因成形性需求故鍍層量有上限管制，排程變換前後一顆分切請U3暫留，待產線確認鍍層量後再行處置。 (RMK00103) | 訂單:2510DCD005/003 CG2 <生產備註> 事項如下 . 瓦形屋頂用 注意鍍層控制範圍：min=標準值，Max=標準值+30 (RMK00103) . 因成形性需求故鍍層量有上限管制，排程變換前後一顆分切請U3暫留，待產線確認鍍層量後再行處置。 (RMK00103) | 訂單:2510DCD005/003 CC1 <生產備註> 事項如下 . 超低光澤產品,色差計塗佈量依據5+20U為基準。RYF89 以5+22U為基準。 (RMK00103) . 請出口人員貼上"請勿堆疊"紅色標簽. (RMK00103) . R字頭色碼因色差對膜厚極其敏感，MASS目標102%~115%之間. (RMK00103) . R字頭色碼塗佈量須在20U以上,不然會有白色點狀(繩紋),已被客戶訴賠. (RMK00103) . 捲起單位張力請加大至 5.5（有另行備註要求張力設定時，依另行備註需求設定）） (RMK00103) . 1.入口板厚以平凸分釐卡量測,其W/D距板邊10mm處量測 (RMK00619) . 2.入口急峻度≦0.7%，毛邊(雙平頭分釐卡)≦30μm(一定要落實記錄，以作為品質追蹤依據) (RMK00619) . 3.出/入口鼓起≦0.5mm超出管制規格請TSD送RCL確認板形 (RMK00619) . 4.前處理皮膜Si=14±5 mg/m2於CC2品檢室Twin-X:NRC350-Si(SUS304)檢測 (RMK00619) . 5.其餘品質管制若無特別註明，則以對應的烤漆產品用途管制 (RMK00619) . 6.【捲取+套桶】出口一律 STAGGER 捲取，並使用比訂單寬度"加寬"的套桶（一般為"P"，超低光澤與印刷為"S"） (RMK00619) | 訂單:2510DCD005/003 CC2 <生產備註> 事項如下 . 超低光澤產品,色差計塗佈量依據5+20U為基準。RYF89 以5+22U為基準。 (RMK00103) . 請出口人員貼上"請勿堆疊"紅色標簽. (RMK00103) . R字頭色碼因色差對膜厚極其敏感，MASS目標102%~115%之間. (RMK00103) . R字頭色碼塗佈量須在20U以上,不然會有白色點狀(繩紋),已被客戶訴賠. (RMK00103) . 1.入口板厚以平凸分釐卡量測,其W/D距板邊10mm處量測 (RMK00619) . 2.入口急峻度≦0.7%，毛邊(雙平頭分釐卡)≦30μm(一定要落實記錄，以作為品質追蹤依據) (RMK00619) . 3.出/入口鼓起≦0.5mm超出管制規格請TSD送RCL確認板形 (RMK00619) . 4.前處理皮膜Si=14±5 mg/m2於CC2品檢室Twin-X:NRC350-Si(SUS304)檢測 (RMK00619) . 5.其餘品質管制若無特別註明，則以對應的烤漆產品用途管制 (RMK00619) . 6.【捲取+套桶】出口一律 STAGGER 捲取，並使用比訂單寬度"加寬"的套桶（一般為"P"，超低光澤與印刷為"S"） (RMK00619) | 訂單:2510DCD005/003 RCL 無 <生產備註> 事項 | 訂單:2510DCD005/003 CCPK 無 <生產備註> 事項 | 訂單:2510DCD005/003 CGQC <品檢備註> 事項如下 . 瓦形屋頂用 注意鍍層控制範圍：min=標準值，Max=標準值+30 (RMK00103) | 訂單:2510DCD005/003 CCQC <品檢備註> 事項如下 . 超低光澤產品,色差計塗佈量依據5+20U為基準。RYF89 以5+22U為基準。 (RMK00103) . R字頭色碼因色差對膜厚極其敏感，MASS目標102%~115%之間. (RMK00103) . 1.入口板厚以平凸分釐卡量測,其W/D距板邊10mm處量測 (RMK00619) . 2.入口急峻度≦0.7%，毛邊(雙平頭分釐卡)≦30μm(一定要落實記錄，以作為品質追蹤依據) (RMK00619) . 3.出/入口鼓起≦0.5mm超出管制規格請TSD送RCL確認板形 (RMK00619) . 4.前處理皮膜Si=14±5 mg/m2於CC2品檢室Twin-X:NRC350-Si(SUS304)檢測 (RMK00619) . 5.其餘品質管制若無特別註明，則以對應的烤漆產品用途管制 (RMK00619) . 6.【捲取+套桶】出口一律 STAGGER 捲取，並使用比訂單寬度"加寬"的套桶（一般為"P"，超低光澤與印刷為"S"） (RMK00619) | 訂單:2510DCD005/003 TOL 無 <生產備註> 事項 |  | 訂單 2510DCD005/003 修改記錄如下: 20251016 15:18:45 (22030) 退火碼: >> S1, 用途碼: >> CIA008, 背面標示: >> C989, 訂單背面顏色(五碼): >> BW73Y, 背面漆膜厚: >> 12.5, 背面漆塗漆型式幾塗幾烤: >> 2, 鉻酸鹽: >> Z, 訂單厚度: >> 0.46, 訂單重: >> 50, 重量容許率(下限): >> 10, 重量容許率(上限): >> 10, 訂單寬度: >> 914, 鍍製方式: >> BC, 鋼捲內徑: >> 508, 鋼捲下限重: >> 3, 鋼捲上限重: >> 5, 壓花條件碼: >> -, 表面花紋: >> -, 綠色識別碼: >> -, 印刷輥號: >> -, 產品代碼: >> PPSUS, 皮膜碼: >> -, 單位別: >> M, 油品種類: >> Z, 塗油量: >> Z, 包裝代碼: >> A3 , 保護膜碼: >> -, 客戶試片取樣型式: >> -, 調質碼: >> S, 套筒碼: >> S , 規格: >> CSUS304-20, 製造標準: >> SYSCO, 表面處理劑種類: >> Z, 表面處理劑塗佈量: >> Z, 伸長率測試: >> N, 硬度測試碼: >> N, 抗拉強度測試: >> N, 降伏強度測試: >> N, 訂單正面顏色(五碼): >> RYF89, 正面漆膜厚: >> 25, 正面漆塗漆型式幾塗幾烤: >> 2, 修邊碼: >> Y, 重量碼: >> AW, 鋼捲捲向: >> I, 鍍層碼: >> -, | *:
PPSUS | 2510DCD005/004 |  |  | 1. PPSUS&PPAL 單位長度(M/T)要自己算完後修改 SOP內容。RD洗衣機外殼用可用 -0.04～0 去算 (OFP00649)-{.不符.} | 訂單:2510DCD005/004 CPL 無 <生產備註> 事項 | 訂單:2510DCD005/004 CR1 無 <生產備註> 事項 | 訂單:2510DCD005/004 CR2 無 <生產備註> 事項 | 訂單:2510DCD005/004 CG1 無 <生產備註> 事項 | 訂單:2510DCD005/004 CG2 無 <生產備註> 事項 | 訂單:2510DCD005/004 CC1 <生產備註> 事項如下 . 【抽氣量】白色系在CC1生產時,FINISH抽氣量請設定250,如生產中發生色差b值異常升高,請股長再加大抽氣量因應 (RMK00560) . 1.入口板厚以平凸分釐卡量測,其W/D距板邊10mm處量測 (RMK00619) . 2.入口急峻度≦0.7%，毛邊(雙平頭分釐卡)≦30μm(一定要落實記錄，以作為品質追蹤依據) (RMK00619) . 3.出/入口鼓起≦0.5mm超出管制規格請TSD送RCL確認板形 (RMK00619) . 4.前處理皮膜Si=14±5 mg/m2於CC2品檢室Twin-X:NRC350-Si(SUS304)檢測 (RMK00619) . 5.其餘品質管制若無特別註明，則以對應的烤漆產品用途管制 (RMK00619) . 6.【捲取+套桶】出口一律 STAGGER 捲取，並使用比訂單寬度"加寬"的套桶（一般為"P"，超低光澤與印刷為"S"） (RMK00619) | 訂單:2510DCD005/004 CC2 <生產備註> 事項如下 . 【抽氣量】白色系在CC1生產時,FINISH抽氣量請設定250,如生產中發生色差b值異常升高,請股長再加大抽氣量因應 (RMK00560) . 1.入口板厚以平凸分釐卡量測,其W/D距板邊10mm處量測 (RMK00619) . 2.入口急峻度≦0.7%，毛邊(雙平頭分釐卡)≦30μm(一定要落實記錄，以作為品質追蹤依據) (RMK00619) . 3.出/入口鼓起≦0.5mm超出管制規格請TSD送RCL確認板形 (RMK00619) . 4.前處理皮膜Si=14±5 mg/m2於CC2品檢室Twin-X:NRC350-Si(SUS304)檢測 (RMK00619) . 5.其餘品質管制若無特別註明，則以對應的烤漆產品用途管制 (RMK00619) . 6.【捲取+套桶】出口一律 STAGGER 捲取，並使用比訂單寬度"加寬"的套桶（一般為"P"，超低光澤與印刷為"S"） (RMK00619) | 訂單:2510DCD005/004 RCL 無 <生產備註> 事項 | 訂單:2510DCD005/004 CCPK 無 <生產備註> 事項 | 訂單:2510DCD005/004 CGQC 無 <品檢備註> 事項 | 訂單:2510DCD005/004 CCQC <品檢備註> 事項如下 . 1.入口板厚以平凸分釐卡量測,其W/D距板邊10mm處量測 (RMK00619) . 2.入口急峻度≦0.7%，毛邊(雙平頭分釐卡)≦30μm(一定要落實記錄，以作為品質追蹤依據) (RMK00619) . 3.出/入口鼓起≦0.5mm超出管制規格請TSD送RCL確認板形 (RMK00619) . 4.前處理皮膜Si=14±5 mg/m2於CC2品檢室Twin-X:NRC350-Si(SUS304)檢測 (RMK00619) . 5.其餘品質管制若無特別註明，則以對應的烤漆產品用途管制 (RMK00619) . 6.【捲取+套桶】出口一律 STAGGER 捲取，並使用比訂單寬度"加寬"的套桶（一般為"P"，超低光澤與印刷為"S"） (RMK00619) | 訂單:2510DCD005/004 TOL 無 <生產備註> 事項 |  | 訂單 2510DCD005/004 修改記錄如下: 20251016 15:18:47 (22030) 退火碼: >> S1, 用途碼: >> CIA008, 背面標示: >> C989, 訂單背面顏色(五碼): >> BW73Y, 背面漆膜厚: >> 12.5, 背面漆塗漆型式幾塗幾烤: >> 2, 鉻酸鹽: >> Z, 訂單厚度: >> 0.46, 訂單重: >> 30, 重量容許率(下限): >> 10, 重量容許率(上限): >> 10, 訂單寬度: >> 914, 鍍製方式: >> BC, 鋼捲內徑: >> 508, 鋼捲下限重: >> 3, 鋼捲上限重: >> 5, 壓花條件碼: >> -, 表面花紋: >> -, 綠色識別碼: >> -, 印刷輥號: >> -, 產品代碼: >> PPSUS, 皮膜碼: >> -, 單位別: >> M, 油品種類: >> Z, 塗油量: >> Z, 包裝代碼: >> A3 , 保護膜碼: >> -, 客戶試片取樣型式: >> -, 調質碼: >> S, 套筒碼: >> P , 規格: >> CSUS304-20, 製造標準: >> SYSCO, 表面處理劑種類: >> Z, 表面處理劑塗佈量: >> Z, 伸長率測試: >> N, 硬度測試碼: >> N, 抗拉強度測試: >> N, 降伏強度測試: >> N, 訂單正面顏色(五碼): >> 1W080, 正面漆膜厚: >> 25, 正面漆塗漆型式幾塗幾烤: >> 2, 修邊碼: >> Y, 重量碼: >> AW, 鋼捲捲向: >> I, 鍍層碼: >> -, | *:
PPSUS | 2510DCD006/001 |  |  | 1. PPSUS&PPAL 單位長度(M/T)要自己算完後修改 SOP內容。RD洗衣機外殼用可用 -0.04～0 去算 (OFP00649)-{.不符.} | 訂單:2510DCD006/001 CPL 無 <生產備註> 事項 | 訂單:2510DCD006/001 CR1 無 <生產備註> 事項 | 訂單:2510DCD006/001 CR2 無 <生產備註> 事項 | 訂單:2510DCD006/001 CG1 無 <生產備註> 事項 | 訂單:2510DCD006/001 CG2 無 <生產備註> 事項 | 訂單:2510DCD006/001 CC1 <生產備註> 事項如下 . 1.入口板厚以平凸分釐卡量測,其W/D距板邊10mm處量測 (RMK00619) . 2.入口急峻度≦0.7%，毛邊(雙平頭分釐卡)≦30μm(一定要落實記錄，以作為品質追蹤依據) (RMK00619) . 3.出/入口鼓起≦0.5mm超出管制規格請TSD送RCL確認板形 (RMK00619) . 4.前處理皮膜Si=14±5 mg/m2於CC2品檢室Twin-X:NRC350-Si(SUS304)檢測 (RMK00619) . 5.其餘品質管制若無特別註明，則以對應的烤漆產品用途管制 (RMK00619) . 6.【捲取+套桶】出口一律 STAGGER 捲取，並使用比訂單寬度"加寬"的套桶（一般為"P"，超低光澤與印刷為"S"） (RMK00619) | 訂單:2510DCD006/001 CC2 <生產備註> 事項如下 . 1.入口板厚以平凸分釐卡量測,其W/D距板邊10mm處量測 (RMK00619) . 2.入口急峻度≦0.7%，毛邊(雙平頭分釐卡)≦30μm(一定要落實記錄，以作為品質追蹤依據) (RMK00619) . 3.出/入口鼓起≦0.5mm超出管制規格請TSD送RCL確認板形 (RMK00619) . 4.前處理皮膜Si=14±5 mg/m2於CC2品檢室Twin-X:NRC350-Si(SUS304)檢測 (RMK00619) . 5.其餘品質管制若無特別註明，則以對應的烤漆產品用途管制 (RMK00619) . 6.【捲取+套桶】出口一律 STAGGER 捲取，並使用比訂單寬度"加寬"的套桶（一般為"P"，超低光澤與印刷為"S"） (RMK00619) | 訂單:2510DCD006/001 RCL 無 <生產備註> 事項 | 訂單:2510DCD006/001 CCPK 無 <生產備註> 事項 | 訂單:2510DCD006/001 CGQC 無 <品檢備註> 事項 | 訂單:2510DCD006/001 CCQC <品檢備註> 事項如下 . 1.入口板厚以平凸分釐卡量測,其W/D距板邊10mm處量測 (RMK00619) . 2.入口急峻度≦0.7%，毛邊(雙平頭分釐卡)≦30μm(一定要落實記錄，以作為品質追蹤依據) (RMK00619) . 3.出/入口鼓起≦0.5mm超出管制規格請TSD送RCL確認板形 (RMK00619) . 4.前處理皮膜Si=14±5 mg/m2於CC2品檢室Twin-X:NRC350-Si(SUS304)檢測 (RMK00619) . 5.其餘品質管制若無特別註明，則以對應的烤漆產品用途管制 (RMK00619) . 6.【捲取+套桶】出口一律 STAGGER 捲取，並使用比訂單寬度"加寬"的套桶（一般為"P"，超低光澤與印刷為"S"） (RMK00619) | 訂單:2510DCD006/001 TOL 無 <生產備註> 事項 |  | 訂單 2510DCD006/001 修改記錄如下: 20251016 15:15:55 (22030) 退火碼: >> S1, 用途碼: >> CIA008, 背面標示: >> C989, 訂單背面顏色(五碼): >> BW73Y, 背面漆膜厚: >> 12.5, 背面漆塗漆型式幾塗幾烤: >> 2, 鉻酸鹽: >> Z, 訂單厚度: >> 0.46, 訂單重: >> 30, 重量容許率(下限): >> 10, 重量容許率(上限): >> 10, 訂單寬度: >> 914, 鍍製方式: >> BC, 鋼捲內徑: >> 508, 鋼捲下限重: >> 3, 鋼捲上限重: >> 5, 壓花條件碼: >> -, 表面花紋: >> -, 綠色識別碼: >> -, 印刷輥號: >> -, 產品代碼: >> PPSUS, 皮膜碼: >> -, 單位別: >> M, 油品種類: >> Z, 塗油量: >> Z, 包裝代碼: >> A3 , 保護膜碼: >> -, 客戶試片取樣型式: >> -, 調質碼: >> S, 套筒碼: >> P , 規格: >> CSUS304-20, 製造標準: >> SYSCO, 表面處理劑種類: >> Z, 表面處理劑塗佈量: >> Z, 伸長率測試: >> N, 硬度測試碼: >> N, 抗拉強度測試: >> N, 降伏強度測試: >> N, 訂單正面顏色(五碼): >> 1C460, 正面漆膜厚: >> 25, 正面漆塗漆型式幾塗幾烤: >> 2, 修邊碼: >> Y, 重量碼: >> AW, 鋼捲捲向: >> I, 鍍層碼: >> -, | *:
PPSUS | 2510DCD006/002 |  |  | 1. PPSUS&PPAL 單位長度(M/T)要自己算完後修改 SOP內容。RD洗衣機外殼用可用 -0.04～0 去算 (OFP00649)-{.不符.} | 訂單:2510DCD006/002 CPL 無 <生產備註> 事項 | 訂單:2510DCD006/002 CR1 無 <生產備註> 事項 | 訂單:2510DCD006/002 CR2 無 <生產備註> 事項 | 訂單:2510DCD006/002 CG1 無 <生產備註> 事項 | 訂單:2510DCD006/002 CG2 無 <生產備註> 事項 | 訂單:2510DCD006/002 CC1 <生產備註> 事項如下 . 1.入口板厚以平凸分釐卡量測,其W/D距板邊10mm處量測 (RMK00619) . 2.入口急峻度≦0.7%，毛邊(雙平頭分釐卡)≦30μm(一定要落實記錄，以作為品質追蹤依據) (RMK00619) . 3.出/入口鼓起≦0.5mm超出管制規格請TSD送RCL確認板形 (RMK00619) . 4.前處理皮膜Si=14±5 mg/m2於CC2品檢室Twin-X:NRC350-Si(SUS304)檢測 (RMK00619) . 5.其餘品質管制若無特別註明，則以對應的烤漆產品用途管制 (RMK00619) . 6.【捲取+套桶】出口一律 STAGGER 捲取，並使用比訂單寬度"加寬"的套桶（一般為"P"，超低光澤與印刷為"S"） (RMK00619) | 訂單:2510DCD006/002 CC2 <生產備註> 事項如下 . 1.入口板厚以平凸分釐卡量測,其W/D距板邊10mm處量測 (RMK00619) . 2.入口急峻度≦0.7%，毛邊(雙平頭分釐卡)≦30μm(一定要落實記錄，以作為品質追蹤依據) (RMK00619) . 3.出/入口鼓起≦0.5mm超出管制規格請TSD送RCL確認板形 (RMK00619) . 4.前處理皮膜Si=14±5 mg/m2於CC2品檢室Twin-X:NRC350-Si(SUS304)檢測 (RMK00619) . 5.其餘品質管制若無特別註明，則以對應的烤漆產品用途管制 (RMK00619) . 6.【捲取+套桶】出口一律 STAGGER 捲取，並使用比訂單寬度"加寬"的套桶（一般為"P"，超低光澤與印刷為"S"） (RMK00619) | 訂單:2510DCD006/002 RCL 無 <生產備註> 事項 | 訂單:2510DCD006/002 CCPK 無 <生產備註> 事項 | 訂單:2510DCD006/002 CGQC 無 <品檢備註> 事項 | 訂單:2510DCD006/002 CCQC <品檢備註> 事項如下 . 1.入口板厚以平凸分釐卡量測,其W/D距板邊10mm處量測 (RMK00619) . 2.入口急峻度≦0.7%，毛邊(雙平頭分釐卡)≦30μm(一定要落實記錄，以作為品質追蹤依據) (RMK00619) . 3.出/入口鼓起≦0.5mm超出管制規格請TSD送RCL確認板形 (RMK00619) . 4.前處理皮膜Si=14±5 mg/m2於CC2品檢室Twin-X:NRC350-Si(SUS304)檢測 (RMK00619) . 5.其餘品質管制若無特別註明，則以對應的烤漆產品用途管制 (RMK00619) . 6.【捲取+套桶】出口一律 STAGGER 捲取，並使用比訂單寬度"加寬"的套桶（一般為"P"，超低光澤與印刷為"S"） (RMK00619) | 訂單:2510DCD006/002 TOL 無 <生產備註> 事項 |  | 訂單 2510DCD006/002 修改記錄如下: 20251016 15:15:57 (22030) 退火碼: >> S1, 用途碼: >> CIA008, 背面標示: >> C989, 訂單背面顏色(五碼): >> BW73Y, 背面漆膜厚: >> 12.5, 背面漆塗漆型式幾塗幾烤: >> 2, 鉻酸鹽: >> Z, 訂單厚度: >> 0.46, 訂單重: >> 10, 重量容許率(下限): >> 10, 重量容許率(上限): >> 10, 訂單寬度: >> 914, 鍍製方式: >> BC, 鋼捲內徑: >> 508, 鋼捲下限重: >> 3, 鋼捲上限重: >> 5, 壓花條件碼: >> -, 表面花紋: >> -, 綠色識別碼: >> -, 印刷輥號: >> -, 產品代碼: >> PPSUS, 皮膜碼: >> -, 單位別: >> M, 油品種類: >> Z, 塗油量: >> Z, 包裝代碼: >> A3 , 保護膜碼: >> -, 客戶試片取樣型式: >> -, 調質碼: >> S, 套筒碼: >> P , 規格: >> CSUS304-20, 製造標準: >> SYSCO, 表面處理劑種類: >> Z, 表面處理劑塗佈量: >> Z, 伸長率測試: >> N, 硬度測試碼: >> N, 抗拉強度測試: >> N, 降伏強度測試: >> N, 訂單正面顏色(五碼): >> 2Y730, 正面漆膜厚: >> 25, 正面漆塗漆型式幾塗幾烤: >> 2, 修邊碼: >> Y, 重量碼: >> AW, 鋼捲捲向: >> I, 鍍層碼: >> -, | *:
PPSUS | 2510DCD006/003 |  |  | 1. PPSUS&PPAL 單位長度(M/T)要自己算完後修改 SOP內容。RD洗衣機外殼用可用 -0.04～0 去算 (OFP00649)-{.不符.} | 訂單:2510DCD006/003 CPL 無 <生產備註> 事項 | 訂單:2510DCD006/003 CR1 無 <生產備註> 事項 | 訂單:2510DCD006/003 CR2 無 <生產備註> 事項 | 訂單:2510DCD006/003 CG1 無 <生產備註> 事項 | 訂單:2510DCD006/003 CG2 無 <生產備註> 事項 | 訂單:2510DCD006/003 CC1 <生產備註> 事項如下 . 1.入口板厚以平凸分釐卡量測,其W/D距板邊10mm處量測 (RMK00619) . 2.入口急峻度≦0.7%，毛邊(雙平頭分釐卡)≦30μm(一定要落實記錄，以作為品質追蹤依據) (RMK00619) . 3.出/入口鼓起≦0.5mm超出管制規格請TSD送RCL確認板形 (RMK00619) . 4.前處理皮膜Si=14±5 mg/m2於CC2品檢室Twin-X:NRC350-Si(SUS304)檢測 (RMK00619) . 5.其餘品質管制若無特別註明，則以對應的烤漆產品用途管制 (RMK00619) . 6.【捲取+套桶】出口一律 STAGGER 捲取，並使用比訂單寬度"加寬"的套桶（一般為"P"，超低光澤與印刷為"S"） (RMK00619) | 訂單:2510DCD006/003 CC2 <生產備註> 事項如下 . 1.入口板厚以平凸分釐卡量測,其W/D距板邊10mm處量測 (RMK00619) . 2.入口急峻度≦0.7%，毛邊(雙平頭分釐卡)≦30μm(一定要落實記錄，以作為品質追蹤依據) (RMK00619) . 3.出/入口鼓起≦0.5mm超出管制規格請TSD送RCL確認板形 (RMK00619) . 4.前處理皮膜Si=14±5 mg/m2於CC2品檢室Twin-X:NRC350-Si(SUS304)檢測 (RMK00619) . 5.其餘品質管制若無特別註明，則以對應的烤漆產品用途管制 (RMK00619) . 6.【捲取+套桶】出口一律 STAGGER 捲取，並使用比訂單寬度"加寬"的套桶（一般為"P"，超低光澤與印刷為"S"） (RMK00619) | 訂單:2510DCD006/003 RCL 無 <生產備註> 事項 | 訂單:2510DCD006/003 CCPK 無 <生產備註> 事項 | 訂單:2510DCD006/003 CGQC 無 <品檢備註> 事項 | 訂單:2510DCD006/003 CCQC <品檢備註> 事項如下 . 1.入口板厚以平凸分釐卡量測,其W/D距板邊10mm處量測 (RMK00619) . 2.入口急峻度≦0.7%，毛邊(雙平頭分釐卡)≦30μm(一定要落實記錄，以作為品質追蹤依據) (RMK00619) . 3.出/入口鼓起≦0.5mm超出管制規格請TSD送RCL確認板形 (RMK00619) . 4.前處理皮膜Si=14±5 mg/m2於CC2品檢室Twin-X:NRC350-Si(SUS304)檢測 (RMK00619) . 5.其餘品質管制若無特別註明，則以對應的烤漆產品用途管制 (RMK00619) . 6.【捲取+套桶】出口一律 STAGGER 捲取，並使用比訂單寬度"加寬"的套桶（一般為"P"，超低光澤與印刷為"S"） (RMK00619) | 訂單:2510DCD006/003 TOL 無 <生產備註> 事項 |  | 訂單 2510DCD006/003 修改記錄如下: 20251016 15:15:59 (22030) 退火碼: >> S1, 用途碼: >> CIA008, 背面標示: >> C989, 訂單背面顏色(五碼): >> BW73Y, 背面漆膜厚: >> 12.5, 背面漆塗漆型式幾塗幾烤: >> 2, 鉻酸鹽: >> Z, 訂單厚度: >> 0.46, 訂單重: >> 10, 重量容許率(下限): >> 10, 重量容許率(上限): >> 10, 訂單寬度: >> 914, 鍍製方式: >> BC, 鋼捲內徑: >> 508, 鋼捲下限重: >> 3, 鋼捲上限重: >> 5, 壓花條件碼: >> -, 表面花紋: >> -, 綠色識別碼: >> -, 印刷輥號: >> -, 產品代碼: >> PPSUS, 皮膜碼: >> -, 單位別: >> M, 油品種類: >> Z, 塗油量: >> Z, 包裝代碼: >> A3 , 保護膜碼: >> -, 客戶試片取樣型式: >> -, 調質碼: >> S, 套筒碼: >> P , 規格: >> CSUS304-20, 製造標準: >> SYSCO, 表面處理劑種類: >> Z, 表面處理劑塗佈量: >> Z, 伸長率測試: >> N, 硬度測試碼: >> N, 抗拉強度測試: >> N, 降伏強度測試: >> N, 訂單正面顏色(五碼): >> 1G380, 正面漆膜厚: >> 25, 正面漆塗漆型式幾塗幾烤: >> 2, 修邊碼: >> Y, 重量碼: >> AW, 鋼捲捲向: >> I, 鍍層碼: >> -, | *:
PPSUS | 2510DCD006/004 |  |  | 1. PPSUS&PPAL 單位長度(M/T)要自己算完後修改 SOP內容。RD洗衣機外殼用可用 -0.04～0 去算 (OFP00649)-{.不符.} | 訂單:2510DCD006/004 CPL 無 <生產備註> 事項 | 訂單:2510DCD006/004 CR1 無 <生產備註> 事項 | 訂單:2510DCD006/004 CR2 無 <生產備註> 事項 | 訂單:2510DCD006/004 CG1 <生產備註> 事項如下 . 瓦形屋頂用 注意鍍層控制範圍：min=標準值，Max=標準值+30 (RMK00103) . 因成形性需求故鍍層量有上限管制，排程變換前後一顆分切請U3暫留，待產線確認鍍層量後再行處置。 (RMK00103) | 訂單:2510DCD006/004 CG2 <生產備註> 事項如下 . 瓦形屋頂用 注意鍍層控制範圍：min=標準值，Max=標準值+30 (RMK00103) . 因成形性需求故鍍層量有上限管制，排程變換前後一顆分切請U3暫留，待產線確認鍍層量後再行處置。 (RMK00103) | 訂單:2510DCD006/004 CC1 <生產備註> 事項如下 . 超低光澤產品,色差計塗佈量依據5+20U為基準。RYF89 以5+22U為基準。 (RMK00103) . 請出口人員貼上"請勿堆疊"紅色標簽. (RMK00103) . R字頭色碼因色差對膜厚極其敏感，MASS目標102%~115%之間. (RMK00103) . R字頭色碼塗佈量須在20U以上,不然會有白色點狀(繩紋),已被客戶訴賠. (RMK00103) . 捲起單位張力請加大至 5.5（有另行備註要求張力設定時，依另行備註需求設定）） (RMK00103) . 1.入口板厚以平凸分釐卡量測,其W/D距板邊10mm處量測 (RMK00619) . 2.入口急峻度≦0.7%，毛邊(雙平頭分釐卡)≦30μm(一定要落實記錄，以作為品質追蹤依據) (RMK00619) . 3.出/入口鼓起≦0.5mm超出管制規格請TSD送RCL確認板形 (RMK00619) . 4.前處理皮膜Si=14±5 mg/m2於CC2品檢室Twin-X:NRC350-Si(SUS304)檢測 (RMK00619) . 5.其餘品質管制若無特別註明，則以對應的烤漆產品用途管制 (RMK00619) . 6.【捲取+套桶】出口一律 STAGGER 捲取，並使用比訂單寬度"加寬"的套桶（一般為"P"，超低光澤與印刷為"S"） (RMK00619) | 訂單:2510DCD006/004 CC2 <生產備註> 事項如下 . 超低光澤產品,色差計塗佈量依據5+20U為基準。RYF89 以5+22U為基準。 (RMK00103) . 請出口人員貼上"請勿堆疊"紅色標簽. (RMK00103) . R字頭色碼因色差對膜厚極其敏感，MASS目標102%~115%之間. (RMK00103) . R字頭色碼塗佈量須在20U以上,不然會有白色點狀(繩紋),已被客戶訴賠. (RMK00103) . 1.入口板厚以平凸分釐卡量測,其W/D距板邊10mm處量測 (RMK00619) . 2.入口急峻度≦0.7%，毛邊(雙平頭分釐卡)≦30μm(一定要落實記錄，以作為品質追蹤依據) (RMK00619) . 3.出/入口鼓起≦0.5mm超出管制規格請TSD送RCL確認板形 (RMK00619) . 4.前處理皮膜Si=14±5 mg/m2於CC2品檢室Twin-X:NRC350-Si(SUS304)檢測 (RMK00619) . 5.其餘品質管制若無特別註明，則以對應的烤漆產品用途管制 (RMK00619) . 6.【捲取+套桶】出口一律 STAGGER 捲取，並使用比訂單寬度"加寬"的套桶（一般為"P"，超低光澤與印刷為"S"） (RMK00619) | 訂單:2510DCD006/004 RCL 無 <生產備註> 事項 | 訂單:2510DCD006/004 CCPK 無 <生產備註> 事項 | 訂單:2510DCD006/004 CGQC <品檢備註> 事項如下 . 瓦形屋頂用 注意鍍層控制範圍：min=標準值，Max=標準值+30 (RMK00103) | 訂單:2510DCD006/004 CCQC <品檢備註> 事項如下 . 超低光澤產品,色差計塗佈量依據5+20U為基準。RYF89 以5+22U為基準。 (RMK00103) . R字頭色碼因色差對膜厚極其敏感，MASS目標102%~115%之間. (RMK00103) . 1.入口板厚以平凸分釐卡量測,其W/D距板邊10mm處量測 (RMK00619) . 2.入口急峻度≦0.7%，毛邊(雙平頭分釐卡)≦30μm(一定要落實記錄，以作為品質追蹤依據) (RMK00619) . 3.出/入口鼓起≦0.5mm超出管制規格請TSD送RCL確認板形 (RMK00619) . 4.前處理皮膜Si=14±5 mg/m2於CC2品檢室Twin-X:NRC350-Si(SUS304)檢測 (RMK00619) . 5.其餘品質管制若無特別註明，則以對應的烤漆產品用途管制 (RMK00619) . 6.【捲取+套桶】出口一律 STAGGER 捲取，並使用比訂單寬度"加寬"的套桶（一般為"P"，超低光澤與印刷為"S"） (RMK00619) | 訂單:2510DCD006/004 TOL 無 <生產備註> 事項 |  | 訂單 2510DCD006/004 修改記錄如下: 20251016 15:16:01 (22030) 退火碼: >> S1, 用途碼: >> CIA008, 背面標示: >> C989, 訂單背面顏色(五碼): >> BW73Y, 背面漆膜厚: >> 12.5, 背面漆塗漆型式幾塗幾烤: >> 2, 鉻酸鹽: >> Z, 訂單厚度: >> 0.46, 訂單重: >> 20, 重量容許率(下限): >> 10, 重量容許率(上限): >> 10, 訂單寬度: >> 914, 鍍製方式: >> BC, 鋼捲內徑: >> 508, 鋼捲下限重: >> 3, 鋼捲上限重: >> 5, 壓花條件碼: >> -, 表面花紋: >> -, 綠色識別碼: >> -, 印刷輥號: >> -, 產品代碼: >> PPSUS, 皮膜碼: >> -, 單位別: >> M, 油品種類: >> Z, 塗油量: >> Z, 包裝代碼: >> A3 , 保護膜碼: >> -, 客戶試片取樣型式: >> -, 調質碼: >> S, 套筒碼: >> S , 規格: >> CSUS304-20, 製造標準: >> SYSCO, 表面處理劑種類: >> Z, 表面處理劑塗佈量: >> Z, 伸長率測試: >> N, 硬度測試碼: >> N, 抗拉強度測試: >> N, 降伏強度測試: >> N, 訂單正面顏色(五碼): >> RYF89, 正面漆膜厚: >> 25, 正面漆塗漆型式幾塗幾烤: >> 2, 修邊碼: >> Y, 重量碼: >> AW, 鋼捲捲向: >> I, 鍍層碼: >> -, | *:
PPGL | 2510DCD008/001 |  | 1. 製造標準為MS、ASTM或銷新加坡之訂單，若無技術指定優先用料，請優先使用國內料，勿使用ANFEN (OFP00406)-{.不符.} | 1. 訂單若有厚度變異，冷軋厚度公差比照烤漆計算公式 , 但最小為 1/2 公差做設定 (OFP00254)-{.不符.} 2. "偏薄要求訂單" 鍍後厚度減 鍍後厚度下限需大於 0.02 MM,以免發生厚度不足狀況 (OFP00369)-{.不符.} 3. 製造標準為MS、ASTM或銷新加坡之訂單，若無技術指定優先用料，請優先使用國內料，勿使用ANFEN (OFP00406)-{.不符.} | 訂單:2510DCD008/001 CPL <生產備註> 事項如下 . 除HGI/ HGL 訂單邊緣不噴油. 其餘皆側緣噴油 (RMK00285) | 訂單:2510DCD008/001 CR1 無 <生產備註> 事項 | 訂單:2510DCD008/001 CR2 無 <生產備註> 事項 | 訂單:2510DCD008/001 CG1 <生產備註> 事項如下 . 平板類,鍍鋅生產時SKIN PASS & T/L 請依據鍍鋅標準規定生產 (RMK00100) . 鍍鋅表面不可有鋅痕、壓痕、凹陷、及刮傷 、應變痕等。 (RMK00100) . 出口鋼捲盤捲後目視不允許有鼓起. (RMK00100) . 鍍層 AZ150 (含) 以上 , 鋅花等級 C~E 目標D，避免鋅花晶界明顯後續造成烤漆點狀未塗漆。 (RMK00565) | 訂單:2510DCD008/001 CG2 <生產備註> 事項如下 . 平板類,鍍鋅生產時SKIN PASS & T/L 請依據鍍鋅標準規定生產 (RMK00100) . 鍍鋅表面不可有鋅痕、壓痕、凹陷、及刮傷 、應變痕等。 (RMK00100) . 出口鋼捲盤捲後目視不允許有鼓起. (RMK00100) . 鍍層 AZ150 (含) 以上 , 鋅花等級 C~E 目標D，避免鋅花晶界明顯後續造成烤漆點狀未塗漆。 (RMK00565) | 訂單:2510DCD008/001 CC1 無 <生產備註> 事項 | 訂單:2510DCD008/001 CC2 無 <生產備註> 事項 | 訂單:2510DCD008/001 RCL 無 <生產備註> 事項 | 訂單:2510DCD008/001 CCPK 無 <生產備註> 事項 | 訂單:2510DCD008/001 CGQC <品檢備註> 事項如下 . 鍍層 AZ150 (含) 以上 , 鋅花等級 C~E 目標D，避免鋅花晶界明顯後續造成烤漆點狀未塗漆。 (RMK00565) | 訂單:2510DCD008/001 CCQC 無 <品檢備註> 事項 | 訂單:2510DCD008/001 TOL 無 <生產備註> 事項 |  | 訂單 2510DCD008/001 修改記錄如下: 20251023 18:12:48 (24025) 退火碼: >> H2, 用途碼: >> CIA008, 背面標示: >> C104, 訂單背面顏色(五碼): >> BW73Y, 背面漆膜厚: >> 12.5, 背面漆塗漆型式幾塗幾烤: >> 2, 鉻酸鹽: >> Z, 訂單厚度: >> 0.42, 訂單重: >> 15, 重量容許率(下限): >> 10, 重量容許率(上限): >> 10, 訂單寬度: >> 914, 鍍製方式: >> AC, 鋼捲內徑: >> 508, 鋼捲下限重: >> 3, 鋼捲上限重: >> 5, 壓花條件碼: >> -, 表面花紋: >> R, GL鋅花要求下限: >> -, GL鋅花要求上限: >> -, 綠色識別碼: >> -, 印刷輥號: >> -, 產品代碼: >> PPGL, 皮膜碼: >> -, 單位別: >> M, 油品種類: >> Z, 塗油量: >> Z, 包裝代碼: >> D2 , 保護膜碼: >> -, 客戶試片取樣型式: >> -, 調質碼: >> S, 套筒碼: >> R , 規格: >> A792MSSGR550, 製造標準: >> ASTM, 表面處理劑種類: >> Z, 表面處理劑塗佈量: >> Z, 伸長率測試: >> N, 硬度測試碼: >> N, 抗拉強度測試: >> N, 降伏強度測試: >> N, 厚度變異: >> -1.2, 訂單正面顏色(五碼): >> SY356, 正面漆膜厚: >> 25, 正面漆塗漆型式幾塗幾烤: >> 2, 修邊碼: >> Y, 重量碼: >> AW, 鋼捲捲向: >> I, 鍍層碼: >> AZM150, 20251023 18:19:21 (24025) 訂單重: 15 >> 5, | H:厚度偏薄
PPGL | 2510DCD009/001 |  | 1. 製造標準為MS、ASTM或銷新加坡之訂單，若無技術指定優先用料，請優先使用國內料，勿使用ANFEN (OFP00406)-{.不符.} | 1. 訂單若有厚度變異，冷軋厚度公差比照烤漆計算公式 , 但最小為 1/2 公差做設定 (OFP00254)-{.不符.} 2. "偏薄要求訂單" 鍍後厚度減 鍍後厚度下限需大於 0.02 MM,以免發生厚度不足狀況 (OFP00369)-{.不符.} 3. 製造標準為MS、ASTM或銷新加坡之訂單，若無技術指定優先用料，請優先使用國內料，勿使用ANFEN (OFP00406)-{.不符.} | 訂單:2510DCD009/001 CPL <生產備註> 事項如下 . 除HGI/ HGL 訂單邊緣不噴油. 其餘皆側緣噴油 (RMK00285) | 訂單:2510DCD009/001 CR1 無 <生產備註> 事項 | 訂單:2510DCD009/001 CR2 無 <生產備註> 事項 | 訂單:2510DCD009/001 CG1 <生產備註> 事項如下 . 平板類,鍍鋅生產時SKIN PASS & T/L 請依據鍍鋅標準規定生產 (RMK00100) . 鍍鋅表面不可有鋅痕、壓痕、凹陷、及刮傷 、應變痕等。 (RMK00100) . 出口鋼捲盤捲後目視不允許有鼓起. (RMK00100) . 鍍層 AZ150 (含) 以上 , 鋅花等級 C~E 目標D，避免鋅花晶界明顯後續造成烤漆點狀未塗漆。 (RMK00565) | 訂單:2510DCD009/001 CG2 <生產備註> 事項如下 . 平板類,鍍鋅生產時SKIN PASS & T/L 請依據鍍鋅標準規定生產 (RMK00100) . 鍍鋅表面不可有鋅痕、壓痕、凹陷、及刮傷 、應變痕等。 (RMK00100) . 出口鋼捲盤捲後目視不允許有鼓起. (RMK00100) . 鍍層 AZ150 (含) 以上 , 鋅花等級 C~E 目標D，避免鋅花晶界明顯後續造成烤漆點狀未塗漆。 (RMK00565) | 訂單:2510DCD009/001 CC1 無 <生產備註> 事項 | 訂單:2510DCD009/001 CC2 無 <生產備註> 事項 | 訂單:2510DCD009/001 RCL 無 <生產備註> 事項 | 訂單:2510DCD009/001 CCPK 無 <生產備註> 事項 | 訂單:2510DCD009/001 CGQC <品檢備註> 事項如下 . 鍍層 AZ150 (含) 以上 , 鋅花等級 C~E 目標D，避免鋅花晶界明顯後續造成烤漆點狀未塗漆。 (RMK00565) | 訂單:2510DCD009/001 CCQC 無 <品檢備註> 事項 | 訂單:2510DCD009/001 TOL 無 <生產備註> 事項 |  | 訂單 2510DCD009/001 修改記錄如下: 20251027 15:39:37 (21003) 退火碼: >> H2, 用途碼: >> CIA008, 背面標示: >> C104, 訂單背面顏色(五碼): >> BW73Y, 背面漆膜厚: >> 12.5, 背面漆塗漆型式幾塗幾烤: >> 2, 鉻酸鹽: >> Z, 訂單厚度: >> 0.52, 訂單重: >> 5, 重量容許率(下限): >> 10, 重量容許率(上限): >> 10, 訂單寬度: >> 914, 鍍製方式: >> AC, 鋼捲內徑: >> 508, 鋼捲下限重: >> 3, 鋼捲上限重: >> 5, 壓花條件碼: >> -, 表面花紋: >> R, 綠色識別碼: >> -, 印刷輥號: >> -, 產品代碼: >> PPGL, 皮膜碼: >> -, 單位別: >> M, 油品種類: >> Z, 塗油量: >> Z, 包裝代碼: >> D2 , 保護膜碼: >> -, 客戶試片取樣型式: >> -, 調質碼: >> S, 套筒碼: >> N , 規格: >> A792MSSGR550, 製造標準: >> ASTM, 表面處理劑種類: >> Z, 表面處理劑塗佈量: >> Z, 伸長率測試: >> N, 硬度測試碼: >> N, 抗拉強度測試: >> N, 降伏強度測試: >> N, 厚度變異: >> -1.4, 訂單正面顏色(五碼): >> SY356, 正面漆膜厚: >> 25, 正面漆塗漆型式幾塗幾烤: >> 2, 修邊碼: >> Y, 重量碼: >> AW, 鋼捲捲向: >> I, 鍍層碼: >> AZM150, | H:厚度偏薄
PPGL | 2510DCD010/001 |  | 1. 製造標準為MS、ASTM或銷新加坡之訂單，若無技術指定優先用料，請優先使用國內料，勿使用ANFEN (OFP00406)-{.不符.} | 1. 訂單若有厚度變異，冷軋厚度公差比照烤漆計算公式 , 但最小為 1/2 公差做設定 (OFP00254)-{.不符.} 2. "偏薄要求訂單" 鍍後厚度減 鍍後厚度下限需大於 0.02 MM,以免發生厚度不足狀況 (OFP00369)-{.不符.} 3. 製造標準為MS、ASTM或銷新加坡之訂單，若無技術指定優先用料，請優先使用國內料，勿使用ANFEN (OFP00406)-{.不符.} 4. ★★★穿譜用！不得用於其他用途★★★ (OFP00731)-{.不符.} | 訂單:2510DCD010/001 CPL <生產備註> 事項如下 . 除HGI/ HGL 訂單邊緣不噴油. 其餘皆側緣噴油 (RMK00285) | 訂單:2510DCD010/001 CR1 無 <生產備註> 事項 | 訂單:2510DCD010/001 CR2 無 <生產備註> 事項 | 訂單:2510DCD010/001 CG1 <生產備註> 事項如下 . 平板類,鍍鋅生產時SKIN PASS & T/L 請依據鍍鋅標準規定生產 (RMK00100) . 鍍鋅表面不可有鋅痕、壓痕、凹陷、及刮傷 、應變痕等。 (RMK00100) . 出口鋼捲盤捲後目視不允許有鼓起. (RMK00100) | 訂單:2510DCD010/001 CG2 <生產備註> 事項如下 . 平板類,鍍鋅生產時SKIN PASS & T/L 請依據鍍鋅標準規定生產 (RMK00100) . 鍍鋅表面不可有鋅痕、壓痕、凹陷、及刮傷 、應變痕等。 (RMK00100) . 出口鋼捲盤捲後目視不允許有鼓起. (RMK00100) | 訂單:2510DCD010/001 CC1 <生產備註> 事項如下 . 【抽氣量】白色系在CC1生產時,FINISH抽氣量請設定250,如生產中發生色差b值異常升高,請股長再加大抽氣量因應 (RMK00560) | 訂單:2510DCD010/001 CC2 <生產備註> 事項如下 . 【抽氣量】白色系在CC1生產時,FINISH抽氣量請設定250,如生產中發生色差b值異常升高,請股長再加大抽氣量因應 (RMK00560) | 訂單:2510DCD010/001 RCL 無 <生產備註> 事項 | 訂單:2510DCD010/001 CCPK 無 <生產備註> 事項 | 訂單:2510DCD010/001 CGQC 無 <品檢備註> 事項 | 訂單:2510DCD010/001 CCQC 無 <品檢備註> 事項 | 訂單:2510DCD010/001 TOL 無 <生產備註> 事項 |  | 訂單 2510DCD010/001 修改記錄如下: 20251027 15:38:20 (21003) 退火碼: >> H2, 用途碼: >> CIA008, 背面標示: >> C062, 訂單背面顏色(五碼): >> BW73Y, 背面漆膜厚: >> 12.5, 背面漆塗漆型式幾塗幾烤: >> 2, 鉻酸鹽: >> Z, 訂單厚度: >> 0.42, 訂單重: >> 5, 重量容許率(下限): >> 10, 重量容許率(上限): >> 10, 訂單寬度: >> 914, 鍍製方式: >> AC, 鋼捲內徑: >> 508, 鋼捲下限重: >> 3, 鋼捲上限重: >> 5, 壓花條件碼: >> -, 表面花紋: >> R, 綠色識別碼: >> -, 印刷輥號: >> -, 產品代碼: >> PPGL, 皮膜碼: >> -, 單位別: >> M, 油品種類: >> Z, 塗油量: >> Z, 包裝代碼: >> D2 , 保護膜碼: >> -, 客戶試片取樣型式: >> -, 調質碼: >> S, 套筒碼: >> R , 規格: >> A792MSSGR550, 製造標準: >> ASTM, 表面處理劑種類: >> Z, 表面處理劑塗佈量: >> Z, 伸長率測試: >> N, 硬度測試碼: >> N, 抗拉強度測試: >> N, 降伏強度測試: >> N, 厚度變異: >> -1.2, 訂單正面顏色(五碼): >> 5W126, 正面漆膜厚: >> NOM, 正面漆塗漆型式幾塗幾烤: >> 2, 修邊碼: >> Y, 重量碼: >> AW, 鋼捲捲向: >> I, 鍍層碼: >> AZM100, | H:厚度偏薄
PPGI | 2510DFD001/001 |  | 1. TDCC 審單時必須確認1002系的修邊寬度 (OFP00155)-{.不符.} 2. ★1.【洗衣機外殼有特殊機械性質需求】要投 1002B 需先請原料挑鋼捲 (OFP00652)-{.不符.} 3. ★2.【洗衣機外殼有特殊機械性質需求】HR成份管制: N(氮)≦0.0025%, B(硼)≧0.0019% (OFP00653)-{.不符.} 4. ★3.【洗衣機外殼有特殊機械性質需求】並將所挑出HR鋼號註記於訂單上 (OFP00654)-{.不符.} | 1. TDCC 審單時必須確認1002系的修邊寬度 (OFP00155)-{.不符.} 2. 高光新增備註（適用非直立式包裝）：請出口每顆鋼捲貼紅色 " 禁止疊放 " 貼紙，如果有套桶S最多2層 (OFP00366)-{.不符.} 3. ★1.【洗衣機外殼有特殊機械性質需求】要投 1002B 需先請原料挑鋼捲 (OFP00652)-{.不符.} 4. ★2.【洗衣機外殼有特殊機械性質需求】HR成份管制: N(氮)≦0.0025%, B(硼)≧0.0019% (OFP00653)-{.不符.} 5. ★3.【洗衣機外殼有特殊機械性質需求】並將所挑出HR鋼號註記於訂單上 (OFP00654)-{.不符.} 6. ㊣㊣㊣洲巧金屬抽屜 TDCG於 CC2測試㊣㊣㊣ (OFP00738)-{.不符.} | 訂單:2510DFD001/001 CPL <生產備註> 事項如下 . 1.指定SAE1002B熱軋原料，HR成份管制: N(氮)≦0.0025%, B(硼)≧0.0019% (RMK-E_CHIN) . 除HGI/ HGL 訂單邊緣不噴油. 其餘皆側緣噴油 (RMK00285) | 訂單:2510DFD001/001 CR1 <生產備註> 事項如下 . 每組工輥生產之第一顆鋼捲, 檢查振動輥痕或砂輪痕 (RMK00307) | 訂單:2510DFD001/001 CR2 <生產備註> 事項如下 . 每組工輥生產之第一顆鋼捲, 檢查振動輥痕或砂輪痕 (RMK00307) | 訂單:2510DFD001/001 CG1 <生產備註> 事項如下 . 4. 品質管制標準同"洗衣機外殼"用途。 (RMK-E_CHIN) . 3. 鍍層量管制：實際產出≦150 g/m2。 (RMK-E_CHIN) . 2. 製程條件設定：CG2線速度設定110mpm，SKP伸長率：3.8±0.2%，T/L伸長率≧0.20%，RTF溫度設定：740±10℃(目標：740℃)。 (RMK-E_CHIN) . 1. SKP工輥：上工輥Ra: 0.5-0.8μm；下工輥Ra: 0.5-0.8μm。 (RMK-E_CHIN) | 訂單:2510DFD001/001 CG2 <生產備註> 事項如下 . 4. 品質管制標準同"洗衣機外殼"用途。 (RMK-E_CHIN) . 3. 鍍層量管制：實際產出≦150 g/m2。 (RMK-E_CHIN) . 2. 製程條件設定：CG2線速度設定110mpm，SKP伸長率：3.8±0.2%，T/L伸長率≧0.20%，RTF溫度設定：740±10℃(目標：740℃)。 (RMK-E_CHIN) . 1. SKP工輥：上工輥Ra: 0.5-0.8μm；下工輥Ra: 0.5-0.8μm。 (RMK-E_CHIN) | 訂單:2510DFD001/001 CC1 <生產備註> 事項如下 . 【疊放】每顆鋼捲貼紅色 " 禁止疊放 " 貼紙，如果有套桶S最多2層 (RMK-E_CHIN) . 9. CC2若生產過程有T/L打開的情形，務必通知品檢做紀錄，必須經過切除或重整後才能放行。 (RMK-E_CHIN) . 8. 產品檢測：依研發處CCL出口放行標準之台灣松下洗衣機外殼試驗項目。 (RMK-E_CHIN) . 7. 出口品檢項目：加做「應變痕測試」：衝艾克森6mm觀察平板處有無應變痕(判定參考缺陷樣本)，以及維持測試 fluting test，頻率：1次/母鋼。 (RMK-E_CHIN) . 6. 此排程需要Fluting Test，張力整平機伸長率須設定0.06%。 (RMK-E_CHIN) . 5. 背面漆BYG512使用CP#75μ濾心，使用No.2D thinner，黏度勿低於30秒。 (RMK-E_CHIN) . 4.2.PMT為235±10℃，生產時外添加P劑 0.2%、A劑0.1% (R&D當天提供)，請於生產前30分鐘前添加及均勻攪拌。 (RMK-E_CHIN) . 4.1.面漆：AWF552採R塗裝，Thinner為NO.2B，黏度設定35~40秒，使用CPH#50μ濾心+#250鐵濾網 (RMK-E_CHIN) . 3.2.MT為230±10℃，生產時添加A劑 0.2% (R&D當天提供)，請於生產前30分鐘前添加及均勻攪拌。 (RMK-E_CHIN) . 3.1. 底漆：1PEF22採wet on wet塗裝，Thinner為NO.2B，黏度設定35~42秒，使用CP#75μ濾心+ #250鐵濾網 (RMK-E_CHIN) . 2. 線速度60mpm。 (RMK-E_CHIN) . 1. GI底材請使用表調&無毒前處理，使用無毒專用設備(回流管、PUMP...)。 (RMK-E_CHIN) . 此色為高光澤主操請注意捲起張力的提高查表 (RMK00122) . 【抽氣量】白色系在CC1生產時,FINISH抽氣量請設定250,如生產中發生色差b值異常升高,請股長再加大抽氣量因應 (RMK00560) | 訂單:2510DFD001/001 CC2 <生產備註> 事項如下 . 【疊放】每顆鋼捲貼紅色 " 禁止疊放 " 貼紙，如果有套桶S最多2層 (RMK-E_CHIN) . 9. CC2若生產過程有T/L打開的情形，務必通知品檢做紀錄，必須經過切除或重整後才能放行。 (RMK-E_CHIN) . 8. 產品檢測：依研發處CCL出口放行標準之台灣松下洗衣機外殼試驗項目。 (RMK-E_CHIN) . 7. 出口品檢項目：加做「應變痕測試」：衝艾克森6mm觀察平板處有無應變痕(判定參考缺陷樣本)，以及維持測試 fluting test，頻率：1次/母鋼。 (RMK-E_CHIN) . 6. 此排程需要Fluting Test，張力整平機伸長率須設定0.06%。 (RMK-E_CHIN) . 5. 背面漆BYG512使用CP#75μ濾心，使用No.2D thinner，黏度勿低於30秒。 (RMK-E_CHIN) . 4.2.PMT為235±10℃，生產時外添加P劑 0.2%、A劑0.1% (R&D當天提供)，請於生產前30分鐘前添加及均勻攪拌。 (RMK-E_CHIN) . 4.1.面漆：AWF552採R塗裝，Thinner為NO.2B，黏度設定35~40秒，使用CPH#50μ濾心+#250鐵濾網 (RMK-E_CHIN) . 3.2.MT為230±10℃，生產時添加A劑 0.2% (R&D當天提供)，請於生產前30分鐘前添加及均勻攪拌。 (RMK-E_CHIN) . 3.1. 底漆：1PEF22採wet on wet塗裝，Thinner為NO.2B，黏度設定35~42秒，使用CP#75μ濾心+ #250鐵濾網 (RMK-E_CHIN) . 2. 線速度60mpm。 (RMK-E_CHIN) . 1. GI底材請使用表調&無毒前處理，使用無毒專用設備(回流管、PUMP...)。 (RMK-E_CHIN) . 此色為高光澤主操請注意捲起張力的提高查表 (RMK00122) . 20120627晨會決議 CC2生產 PPGI 時請使用表調 (RMK00191) . 【抽氣量】白色系在CC1生產時,FINISH抽氣量請設定250,如生產中發生色差b值異常升高,請股長再加大抽氣量因應 (RMK00560) | 訂單:2510DFD001/001 RCL 無 <生產備註> 事項 | 訂單:2510DFD001/001 CCPK 無 <生產備註> 事項 | 訂單:2510DFD001/001 CGQC 無 <品檢備註> 事項 | 訂單:2510DFD001/001 CCQC 無 <品檢備註> 事項 | 訂單:2510DFD001/001 TOL 無 <生產備註> 事項 | 1.指定SAE1002B熱軋原料，HR成份管制: N(氮)≦0.0025%, B(硼)≧0.0019%^^/CPL/ <<.E_CHIN 2025/08/15 14:09.>> 1. SKP工輥：上工輥Ra: 0.5-0.8μm；下工輥Ra: 0.5-0.8μm。^^/CG1/CG2/ <<.E_CHIN 2025/08/15 14:09.>> 2. 製程條件設定：CG2線速度設定110mpm，SKP伸長率：3.8±0.2%，T/L伸長率≧0.20%，RTF溫度設定：740±10℃(目標：740℃)。^^/CG1/CG2/ <<.E_CHIN 2025/08/15 14:10.>> 3. 鍍層量管制：實際產出≦150 g/m2。^^/CG1/CG2/ <<.E_CHIN 2025/08/15 14:10.>> 4. 品質管制標準同"洗衣機外殼"用途。^^/CG1/CG2/ <<.E_CHIN 2025/08/15 14:10.>> 1. GI底材請使用表調&無毒前處理，使用無毒專用設備(回流管、PUMP...)。^^/CC1/CC2/ <<.E_CHIN 2025/08/15 14:10.>> 2. 線速度60mpm。^^/CC1/CC2/ <<.E_CHIN 2025/08/15 14:10.>> 3.1. 底漆：1PEF22採wet on wet塗裝，Thinner為NO.2B，黏度設定35~42秒，使用CP#75μ濾心+ #250鐵濾網^^/CC1/CC2/ <<.E_CHIN 2025/08/15 14:11.>> 3.2.MT為230±10℃，生產時添加A劑 0.2% (R&D當天提供)，請於生產前30分鐘前添加及均勻攪拌。^^/CC1/CC2/ <<.E_CHIN 2025/08/15 14:11.>> 4.1.面漆：AWF552採R塗裝，Thinner為NO.2B，黏度設定35~40秒，使用CPH#50μ濾心+#250鐵濾網^^/CC1/CC2/ <<.E_CHIN 2025/08/15 14:12.>> 4.2.PMT為235±10℃，生產時外添加P劑 0.2%、A劑0.1% (R&D當天提供)，請於生產前30分鐘前添加及均勻攪拌。^^/CC1/CC2/ <<.E_CHIN 2025/08/15 14:12.>> 5. 背面漆BYG512使用CP#75μ濾心，使用No.2D thinner，黏度勿低於30秒。^^/CC1/CC2/ <<.E_CHIN 2025/08/15 14:12.>> 6. 此排程需要Fluting Test，張力整平機伸長率須設定0.06%。^^/CC1/CC2/ <<.E_CHIN 2025/08/15 14:13.>> 7. 出口品檢項目：加做「應變痕測試」：衝艾克森6mm觀察平板處有無應變痕(判定參考缺陷樣本)，以及維持測試 fluting test，頻率：1次/母鋼。^^/CC1/CC2/ <<.E_CHIN 2025/08/15 14:13.>> 8. 產品檢測：依研發處CCL出口放行標準之台灣松下洗衣機外殼試驗項目。^^/CC1/CC2/ <<.E_CHIN 2025/08/15 14:13.>> 9. CC2若生產過程有T/L打開的情形，務必通知品檢做紀錄，必須經過切除或重整後才能放行。^^/CC1/CC2/ <<.E_CHIN 2025/08/15 14:14.>> 【疊放】每顆鋼捲貼紅色 " 禁止疊放 " 貼紙，如果有套桶S最多2層^^/CC1/CC2/MKT/ <<.E_CHIN 2025/08/15 14:15.>> | 訂單 2510DFD001/001 修改記錄如下: 20250808 14:21:41 (93025) 退火碼: >> S1, 用途碼: >> CIC005, 背面標示: >> S000, 訂單背面顏色(五碼): >> BYG51, 背面漆膜厚: >> NOM, 背面漆塗漆型式幾塗幾烤: >> 1, 鉻酸鹽: >> Z, 訂單厚度: >> 0.556, 訂單重: >> 45, 重量容許率(下限): >> 10, 重量容許率(上限): >> 10, 訂單寬度: >> 870, 鍍製方式: >> BC, 鋼捲內徑: >> 508, 鋼捲下限重: >> 3, 鋼捲上限重: >> 5, 壓花條件碼: >> -, 表面花紋: >> Z, 綠色識別碼: >> R2, 印刷輥號: >> -, 產品代碼: >> PPGI, 皮膜碼: >> -, 單位別: >> M, 油品種類: >> Z, 塗油量: >> Z, 包裝代碼: >> S3 , 保護膜碼: >> -, 客戶試片取樣型式: >> -, 調質碼: >> S, 套筒碼: >> E , 規格: >> CGCC-10, 製造標準: >> SYSCO, 表面處理劑種類: >> Z, 表面處理劑塗佈量: >> Z, 伸長率測試: >> Y, 硬度測試碼: >> Y, 抗拉強度測試: >> Y, 降伏強度測試: >> Y, 厚度變異: >> 0, 訂單正面顏色(五碼): >> AWF55, 正面漆膜厚: >> 25, 正面漆塗漆型式幾塗幾烤: >> 2, 修邊碼: >> Y, 重量碼: >> AW, 鋼捲捲向: >> O, 鍍層碼: >> Z12, | *:
PPGI | 2510DFD002/001 |  | 1. 因機械性質與加工成型問題, HRD3材質其軋延率需≧70% (OFP00143)-{.不符.} | 1. 因機械性質與加工成型問題, HRD3材質其軋延率需≧70% (OFP00143)-{.不符.} 2. DQ 料針對 JIS CNS SYSCO 底材規格請重算重抓提醒 (OFP00346)-{.不符.} 3. 【提醒】！本單為直立式包裝，嚴禁鍍鋅或烤漆後以STAGGER捲取 (OFP00451)-{.不符.} 4. 【提醒 審單人員】CR≧0.6 要於烤漆備註調降 PMT等相關。★KP抗塵PVDF不受此限 (OFP00509)-{.不符.} 5. ★厚度0.9以下DQ CR1修邊寬度+9,CR2修邊寬度+8MM；厚度0.9以上(含)CR1:CR2= +8 :+7.5->重審記得改★ (OFP00527)-{.不符.} | 訂單:2510DFD002/001 CPL <生產備註> 事項如下 . 線速度維持100mpm生產，避免板偏造成修邊大小邊的狀況 (RMK-E_CHIN) . .修邊刀換刀之後，排在前5顆左右生產，注意修邊刀的間隙調整 (RMK-E_CHIN) . 家電用DQ料 防範 軋後鋸齒邊 &單邊邊降(Edge drop)不足之對策: (RMK-E_CHIN) . 此規格為 HRD3/HRD3N 熱軋原料,請 CPL 注意修邊狀況. (RMK00042) . 請CPL確認修邊寬度, 如超過熱軋寬度則降速生產, 以防止板偏殘剪與局部未修邊. (RMK00189) . 除HGI/ HGL 訂單邊緣不噴油. 其餘皆側緣噴油 (RMK00285) | 訂單:2510DFD002/001 CR1 <生產備註> 事項如下 . 軋延最末 3 Pass降速到500mpm生產，降低鋸齒邊發生機率 (RMK-E_CHIN) . 家電用DQ料 防範 軋後鋸齒邊 &單邊邊降(Edge drop)不足之對策: (RMK-E_CHIN) . 生產材質為DQ料,MILL可生產為小邊波, 但CGL不接受大邊波與中波.-請注意! (RMK00042) . DQ 產品 冷軋產出寬度 , 超寬 ≦ 3 mm 時請寫品質通報單後放行 (RMK00042) . 每組工輥生產之第一顆鋼捲, 檢查振動輥痕或砂輪痕 (RMK00307) . 軋延 DQ 材質鋼捲時，每 PASS 線速度最大 600 mpm (降低邊緣鋸齒狀程度) (RMK00385) | 訂單:2510DFD002/001 CR2 <生產備註> 事項如下 . 軋延最末 3 Pass降速到500mpm生產，降低鋸齒邊發生機率 (RMK-E_CHIN) . 家電用DQ料 防範 軋後鋸齒邊 &單邊邊降(Edge drop)不足之對策: (RMK-E_CHIN) . 生產材質為DQ料,MILL可生產為小邊波, 但CGL不接受大邊波與中波.-請注意! (RMK00042) . DQ 產品 冷軋產出寬度 , 超寬 ≦ 3 mm 時請寫品質通報單後放行 (RMK00042) . 每組工輥生產之第一顆鋼捲, 檢查振動輥痕或砂輪痕 (RMK00307) . 軋延 DQ 材質鋼捲時，每 PASS 線速度最大 600 mpm (降低邊緣鋸齒狀程度) (RMK00385) | 訂單:2510DFD002/001 CG1 <生產備註> 事項如下 . 2. 外觀品質管制標準同 "洗衣機外殼"用途。 (RMK-E_CHIN) . 1.7.Nozzle壓力0.30~0.40kg/cm2 ，目標值0.34 kg/cm2 (由各股自行調整避免點狀凹痕發生) (RMK-E_CHIN) . 1.6.T/L伸長率≧0.3% (RMK-E_CHIN) . 1.5.SKP伸長率≦1.0% , RF 100噸以下(INC由各股自行調整避免邊緣調質不佳) (RMK-E_CHIN) . 1.4.POT張力降至標準的60%(由各股自行調整避免絞痕發生) (RMK-E_CHIN) . 1.3.RTF板溫830 ±10℃ (RMK-E_CHIN) . 1.2.CG2線速度設定: 有退火時間需求，目標75mpm (由各股自行調整避免缺陷發生) (RMK-E_CHIN) . 1.1. SKP:下工輥Ra:0.5-0.8μ，上工輥Ra:0.5-0.8μ (RMK-E_CHIN) . 1. 產品機械性質有特殊要求，製程條件如下: (RMK-E_CHIN) | 訂單:2510DFD002/001 CG2 <生產備註> 事項如下 . 2. 外觀品質管制標準同 "洗衣機外殼"用途。 (RMK-E_CHIN) . 1.7.Nozzle壓力0.30~0.40kg/cm2 ，目標值0.34 kg/cm2 (由各股自行調整避免點狀凹痕發生) (RMK-E_CHIN) . 1.6.T/L伸長率≧0.3% (RMK-E_CHIN) . 1.5.SKP伸長率≦1.0% , RF 100噸以下(INC由各股自行調整避免邊緣調質不佳) (RMK-E_CHIN) . 1.4.POT張力降至標準的60%(由各股自行調整避免絞痕發生) (RMK-E_CHIN) . 1.3.RTF板溫830 ±10℃ (RMK-E_CHIN) . 1.2.CG2線速度設定: 有退火時間需求，目標75mpm (由各股自行調整避免缺陷發生) (RMK-E_CHIN) . 1.1. SKP:下工輥Ra:0.5-0.8μ，上工輥Ra:0.5-0.8μ (RMK-E_CHIN) . 1. 產品機械性質有特殊要求，製程條件如下: (RMK-E_CHIN) | 訂單:2510DFD002/001 CC1 <生產備註> 事項如下 . 9. 外觀(板面顆粒...等)請參照「松下洗衣機外殼PCM」管制標準放行。 (RMK-E_CHIN) . 8. 出口品檢項目：加做「應變痕測試」: 衝艾克森6mm觀察平板處有無應變痕(判定參考缺陷樣本), 以及維持測試 fluting test，頻率: 1次/母鋼。 (RMK-E_CHIN) . 7. 塗裝板面外觀管制:客戶針對正面繩紋有特別要求，面漆膜厚請管制100±10% (請參照編號430-S037:滾筒洗衣機PCM(低光閃黑) 塗裝板面外觀上、下限板) (RMK-E_CHIN) . 6. 此排程需要 Fluting Test ,張力整平機伸長率須設定0.04～0.06%。 (RMK-E_CHIN) . 5. 背面面漆BYF712使用CP#75μ濾心，使用No.2 thinner，粘度勿低於30秒。 (RMK-E_CHIN) . 4.4.NO.2 head參考塗裝條件R-塗裝:APR 轉速160% /PUR壓力500KG/PUR轉速80%/黏度50秒 (RMK-E_CHIN) . 4.3.NO.1 head參考塗裝條件N-塗裝:APR 轉速100% /PUR壓力300KG/PUR轉速20%/黏度50秒 (RMK-E_CHIN) . 4.2.Thinner為NO.2B，黏度待R&D人員到場再行調整，使用#150鐵濾網，PMT為232±10℃。 (RMK-E_CHIN) . 4.1.面漆：ASY812採wet on wet塗裝(金屬漆單輥塗裝易產生塗裝輥痕) (RMK-E_CHIN) . 3.2.PMT為230±10℃，生產時添加A劑 0.2% (R&D當天提供)，請於生產前30分鐘前添加及均勻攪拌。 (RMK-E_CHIN) . 3.1.底漆：1PEF22採wet on wet塗裝，Thinner為NO.2B，黏度設定35~42秒，使用CP#75μ濾心+ #250鐵濾網 (RMK-E_CHIN) . 2. 線速度50mpm。 (RMK-E_CHIN) . 1. GI底材請使用表調&無毒前處理,使用無毒專用設備(回流管、PUMP...)。 (RMK-E_CHIN) . 【PMT】1.1.因為CR厚 0.764 mm，TOP 標準PMT以231℃去計算 (RMK-E_CHIN) . 因進位問題 BYF71 9u 手動計算 170.1基本檔設定170，批次檔電腦自動進位為175。于此聲明生產與相關檢測 塗佈量以170 為標準 (RMK00466) . 【捲取】注意！本單為直立式包裝。禁用STAGGER捲取送包裝！送RCL重處理例外。 (RMK00512) . 【PMT】1.2.CC2計算完後面漆每個ZONE 爐溫各降8℃為最終爐溫 (RMK00568) . 【PMT】1.3.CC2因爐溫各降8℃為最終爐溫，請股長於TEST時 確實量測板溫 (RMK00568) . 【PMT】1.4.若發現PMT不足，請上調ZONE溫度並回饋工程師 (RMK00568) . 【PMT】1.5.品檢注意！因標準PMT有下修請注意MEK測試 (RMK00568) . 【PMT】1.6.厚板少生產，請領班量測板溫並記錄之 (RMK00568) | 訂單:2510DFD002/001 CC2 <生產備註> 事項如下 . 9. 外觀(板面顆粒...等)請參照「松下洗衣機外殼PCM」管制標準放行。 (RMK-E_CHIN) . 8. 出口品檢項目：加做「應變痕測試」: 衝艾克森6mm觀察平板處有無應變痕(判定參考缺陷樣本), 以及維持測試 fluting test，頻率: 1次/母鋼。 (RMK-E_CHIN) . 7. 塗裝板面外觀管制:客戶針對正面繩紋有特別要求，面漆膜厚請管制100±10% (請參照編號430-S037:滾筒洗衣機PCM(低光閃黑) 塗裝板面外觀上、下限板) (RMK-E_CHIN) . 6. 此排程需要 Fluting Test ,張力整平機伸長率須設定0.04～0.06%。 (RMK-E_CHIN) . 5. 背面面漆BYF712使用CP#75μ濾心，使用No.2 thinner，粘度勿低於30秒。 (RMK-E_CHIN) . 4.4.NO.2 head參考塗裝條件R-塗裝:APR 轉速160% /PUR壓力500KG/PUR轉速80%/黏度50秒 (RMK-E_CHIN) . 4.3.NO.1 head參考塗裝條件N-塗裝:APR 轉速100% /PUR壓力300KG/PUR轉速20%/黏度50秒 (RMK-E_CHIN) . 4.2.Thinner為NO.2B，黏度待R&D人員到場再行調整，使用#150鐵濾網，PMT為232±10℃。 (RMK-E_CHIN) . 4.1.面漆：ASY812採wet on wet塗裝(金屬漆單輥塗裝易產生塗裝輥痕) (RMK-E_CHIN) . 3.2.PMT為230±10℃，生產時添加A劑 0.2% (R&D當天提供)，請於生產前30分鐘前添加及均勻攪拌。 (RMK-E_CHIN) . 3.1.底漆：1PEF22採wet on wet塗裝，Thinner為NO.2B，黏度設定35~42秒，使用CP#75μ濾心+ #250鐵濾網 (RMK-E_CHIN) . 2. 線速度50mpm。 (RMK-E_CHIN) . 1. GI底材請使用表調&無毒前處理,使用無毒專用設備(回流管、PUMP...)。 (RMK-E_CHIN) . 【PMT】1.1.因為CR厚 0.764 mm，TOP 標準PMT以231℃去計算 (RMK-E_CHIN) . 20120627晨會決議 CC2生產 PPGI 時請使用表調 (RMK00191) . 因進位問題 BYF71 9u 手動計算 170.1基本檔設定170，批次檔電腦自動進位為175。于此聲明生產與相關檢測 塗佈量以170 為標準 (RMK00466) . 【捲取】注意！本單為直立式包裝。禁用STAGGER捲取送包裝！送RCL重處理例外。 (RMK00512) . 【PMT】1.2.CC2計算完後面漆每個ZONE 爐溫各降8℃為最終爐溫 (RMK00568) . 【PMT】1.3.CC2因爐溫各降8℃為最終爐溫，請股長於TEST時 確實量測板溫 (RMK00568) . 【PMT】1.4.若發現PMT不足，請上調ZONE溫度並回饋工程師 (RMK00568) . 【PMT】1.5.品檢注意！因標準PMT有下修請注意MEK測試 (RMK00568) . 【PMT】1.6.厚板少生產，請領班量測板溫並記錄之 (RMK00568) | 訂單:2510DFD002/001 RCL <生產備註> 事項如下 . 【捲取】注意！本單為直立式包裝。禁用STAGGER捲取送包裝！送RCL重處理例外。 (RMK00512) | 訂單:2510DFD002/001 CCPK 無 <生產備註> 事項 | 訂單:2510DFD002/001 CGQC 無 <品檢備註> 事項 | 訂單:2510DFD002/001 CCQC <品檢備註> 事項如下 . 【PMT】1.1.因為CR厚 0.764 mm，TOP 標準PMT以231℃去計算 (RMK-E_CHIN) . 因進位問題 BYF71 9u 手動計算 170.1基本檔設定170，批次檔電腦自動進位為175。于此聲明生產與相關檢測 塗佈量以170 為標準 (RMK00466) . 【捲取】注意！本單為直立式包裝。禁用STAGGER捲取送包裝！送RCL重處理例外。 (RMK00512) . 【PMT】1.2.CC2計算完後面漆每個ZONE 爐溫各降8℃為最終爐溫 (RMK00568) . 【PMT】1.3.CC2因爐溫各降8℃為最終爐溫，請股長於TEST時 確實量測板溫 (RMK00568) . 【PMT】1.4.若發現PMT不足，請上調ZONE溫度並回饋工程師 (RMK00568) . 【PMT】1.5.品檢注意！因標準PMT有下修請注意MEK測試 (RMK00568) . 【PMT】1.6.厚板少生產，請領班量測板溫並記錄之 (RMK00568) | 訂單:2510DFD002/001 TOL 無 <生產備註> 事項 | 【PMT】1.1.因為CR厚 0.764 mm，TOP 標準PMT以231℃去計算^^/CC1/CC2/CCQC/^^ <<.E_CHIN 2025/08/11 14:31.>> 家電用DQ料 防範 軋後鋸齒邊 &單邊邊降(Edge drop)不足之對策:^^/CPL/CR1/CR2/ <<.E_CHIN 2025/08/11 15:12.>> .修邊刀換刀之後，排在前5顆左右生產，注意修邊刀的間隙調整^^/CPL/ <<.E_CHIN 2025/08/11 14:38.>> 線速度維持100mpm生產，避免板偏造成修邊大小邊的狀況^^/CPL/ <<.E_CHIN 2025/08/11 14:38.>> 軋延最末 3 Pass降速到500mpm生產，降低鋸齒邊發生機率^^/CR1/CR2/ <<.E_CHIN 2025/08/11 14:38.>> 1. 產品機械性質有特殊要求，製程條件如下:^^/CG1/CG2/ <<.E_CHIN 2025/08/11 14:39.>> 1.1. SKP:下工輥Ra:0.5-0.8μ，上工輥Ra:0.5-0.8μ^^/CG1/CG2/ <<.E_CHIN 2025/08/11 14:39.>> 1.2.CG2線速度設定: 有退火時間需求，目標75mpm (由各股自行調整避免缺陷發生)^^/CG1/CG2/ <<.E_CHIN 2025/08/11 14:40.>> 1.3.RTF板溫830 ±10℃^^/CG1/CG2/ <<.E_CHIN 2025/08/11 14:40.>> 1.4.POT張力降至標準的60%(由各股自行調整避免絞痕發生)^^/CG1/CG2/ <<.E_CHIN 2025/08/11 14:40.>> 1.5.SKP伸長率≦1.0% , RF 100噸以下(INC由各股自行調整避免邊緣調質不佳)^^/CG1/CG2/ <<.E_CHIN 2025/08/11 14:41.>> 1.6.T/L伸長率≧0.3%^^/CG1/CG2/ <<.E_CHIN 2025/08/11 14:41.>> 1.7.Nozzle壓力0.30~0.40kg/cm2 ，目標值0.34 kg/cm2 (由各股自行調整避免點狀凹痕發生)^^/CG1/CG2/ <<.E_CHIN 2025/08/11 14:41.>> 2. 外觀品質管制標準同 "洗衣機外殼"用途。^^/CG1/CG2/ <<.E_CHIN 2025/08/11 14:42.>> 1. GI底材請使用表調&無毒前處理,使用無毒專用設備(回流管、PUMP...)。^^/CC1/CC2/ <<.E_CHIN 2025/08/11 14:42.>> 2. 線速度50mpm。^^/CC1/CC2/ <<.E_CHIN 2025/08/11 14:42.>> 3.1.底漆：1PEF22採wet on wet塗裝，Thinner為NO.2B，黏度設定35~42秒，使用CP#75μ濾心+ #250鐵濾網^^/CC1/CC2/ <<.E_CHIN 2025/08/11 14:44.>> 3.2.PMT為230±10℃，生產時添加A劑 0.2% (R&D當天提供)，請於生產前30分鐘前添加及均勻攪拌。^^/CC1/CC2/ <<.E_CHIN 2025/08/11 14:44.>> 4.1.面漆：ASY812採wet on wet塗裝(金屬漆單輥塗裝易產生塗裝輥痕)^^/CC1/CC2/ <<.E_CHIN 2025/08/11 14:45.>> 4.2.Thinner為NO.2B，黏度待R&D人員到場再行調整，使用#150鐵濾網，PMT為232±10℃。^^/CC1/CC2/ <<.E_CHIN 2025/08/11 14:45.>> 4.3.NO.1 head參考塗裝條件N-塗裝:APR 轉速100% /PUR壓力300KG/PUR轉速20%/黏度50秒^^/CC1/CC2/ <<.E_CHIN 2025/08/11 14:45.>> 4.4.NO.2 head參考塗裝條件R-塗裝:APR 轉速160% /PUR壓力500KG/PUR轉速80%/黏度50秒^^/CC1/CC2/ <<.E_CHIN 2025/08/11 14:47.>> 5. 背面面漆BYF712使用CP#75μ濾心，使用No.2 thinner，粘度勿低於30秒。^^/CC1/CC2/ <<.E_CHIN 2025/08/11 14:46.>> 6. 此排程需要 Fluting Test ,張力整平機伸長率須設定0.04～0.06%。^^/CC1/CC2/ <<.E_CHIN 2025/08/11 14:46.>> 7. 塗裝板面外觀管制:客戶針對正面繩紋有特別要求，面漆膜厚請管制100±10% (請參照編號430-S037:滾筒洗衣機PCM(低光閃黑) 塗裝板面外觀上、下限板)^^/CC1/CC2/ <<.E_CHIN 2025/08/11 14:49.>> 8. 出口品檢項目：加做「應變痕測試」: 衝艾克森6mm觀察平板處有無應變痕(判定參考缺陷樣本), 以及維持測試 fluting test，頻率: 1次/母鋼。^^/CC1/CC2/ <<.E_CHIN 2025/08/11 14:50.>> 9. 外觀(板面顆粒...等)請參照「松下洗衣機外殼PCM」管制標準放行。^^/CC1/CC2/ <<.E_CHIN 2025/08/11 14:50.>> | 訂單 2510DFD002/001 修改記錄如下: 20250808 14:26:33 (93025) 退火碼: >> D3, 用途碼: >> CIC005, 背面標示: >> S000, 訂單背面顏色(五碼): >> BYF71, 背面漆膜厚: >> NOM, 背面漆塗漆型式幾塗幾烤: >> 1, 鉻酸鹽: >> Z, 訂單厚度: >> 0.756, 訂單重: >> 45, 重量容許率(下限): >> 10, 重量容許率(上限): >> 10, 訂單寬度: >> 762, 鍍製方式: >> BC, 鋼捲內徑: >> 508, 鋼捲下限重: >> 3, 鋼捲上限重: >> 5, 壓花條件碼: >> -, 表面花紋: >> Z, 綠色識別碼: >> R2, 印刷輥號: >> -, 產品代碼: >> PPGI, 皮膜碼: >> -, 單位別: >> M, 油品種類: >> Z, 塗油量: >> Z, 包裝代碼: >> S3 , 保護膜碼: >> -, 客戶試片取樣型式: >> -, 調質碼: >> S, 套筒碼: >> E , 規格: >> CGCD1-10, 製造標準: >> SYSCO, 表面處理劑種類: >> Z, 表面處理劑塗佈量: >> Z, 伸長率測試: >> Y, 硬度測試碼: >> Y, 抗拉強度測試: >> Y, 降伏強度測試: >> Y, 厚度變異: >> 0, 訂單正面顏色(五碼): >> ASY81, 正面漆膜厚: >> 24, 正面漆塗漆型式幾塗幾烤: >> 2, 修邊碼: >> Y, 重量碼: >> AW, 鋼捲捲向: >> O, 鍍層碼: >> Z12, 20250808 14:32:11 (93025) 包裝代碼: S3 >> D7 , | *: | [訂單訊息通知] 2025/08/11 上午 09:39:32 *** (張芬芬 >> 通知 >> HanYu Chen, Winnie Chang, Emily Hong, XinYi Wu, Edwy Chin, YuLung Kung, B.S. Wan, Y.L. Liu, Julian Liu, Sony Su, YunTung Li) 訊息 : 庫存1顆 13mt, 重新採購的原鋼預計交期 9/30
PPGI | 2510DFD002/002 |  | 1. 因機械性質與加工成型問題, HRD3材質其軋延率需≧70% (OFP00143)-{.不符.} | 1. 因機械性質與加工成型問題, HRD3材質其軋延率需≧70% (OFP00143)-{.不符.} 2. DQ 料針對 JIS CNS SYSCO 底材規格請重算重抓提醒 (OFP00346)-{.不符.} 3. 【提醒】！本單為直立式包裝，嚴禁鍍鋅或烤漆後以STAGGER捲取 (OFP00451)-{.不符.} 4. 【提醒 審單人員】CR≧0.6 要於烤漆備註調降 PMT等相關。★KP抗塵PVDF不受此限 (OFP00509)-{.不符.} 5. ★厚度0.9以下DQ CR1修邊寬度+9,CR2修邊寬度+8MM；厚度0.9以上(含)CR1:CR2= +8 :+7.5->重審記得改★ (OFP00527)-{.不符.} | 訂單:2510DFD002/002 CPL <生產備註> 事項如下 . 2.線速度維持100mpm生產，避免板偏造成修邊大小邊的狀況 (RMK-E_CHIN) . 1.修邊刀換刀之後，排在前5顆左右生產，注意修邊刀的間隙調整 (RMK-E_CHIN) . 家電用DQ料 防範 軋後鋸齒邊 &單邊邊降(Edge drop)不足之對策: (RMK-E_CHIN) . 此規格為 HRD3/HRD3N 熱軋原料,請 CPL 注意修邊狀況. (RMK00042) . 請CPL確認修邊寬度, 如超過熱軋寬度則降速生產, 以防止板偏殘剪與局部未修邊. (RMK00189) . 除HGI/ HGL 訂單邊緣不噴油. 其餘皆側緣噴油 (RMK00285) | 訂單:2510DFD002/002 CR1 <生產備註> 事項如下 . 1.軋延最末 3 Pass降速到500mpm生產，降低鋸齒邊發生機率 (RMK-E_CHIN) . 家電用DQ料 防範 軋後鋸齒邊 &單邊邊降(Edge drop)不足之對策: (RMK-E_CHIN) . 生產材質為DQ料,MILL可生產為小邊波, 但CGL不接受大邊波與中波.-請注意! (RMK00042) . DQ 產品 冷軋產出寬度 , 超寬 ≦ 3 mm 時請寫品質通報單後放行 (RMK00042) . 每組工輥生產之第一顆鋼捲, 檢查振動輥痕或砂輪痕 (RMK00307) . 軋延 DQ 材質鋼捲時，每 PASS 線速度最大 600 mpm (降低邊緣鋸齒狀程度) (RMK00385) | 訂單:2510DFD002/002 CR2 <生產備註> 事項如下 . 1.軋延最末 3 Pass降速到500mpm生產，降低鋸齒邊發生機率 (RMK-E_CHIN) . 家電用DQ料 防範 軋後鋸齒邊 &單邊邊降(Edge drop)不足之對策: (RMK-E_CHIN) . 生產材質為DQ料,MILL可生產為小邊波, 但CGL不接受大邊波與中波.-請注意! (RMK00042) . DQ 產品 冷軋產出寬度 , 超寬 ≦ 3 mm 時請寫品質通報單後放行 (RMK00042) . 每組工輥生產之第一顆鋼捲, 檢查振動輥痕或砂輪痕 (RMK00307) . 軋延 DQ 材質鋼捲時，每 PASS 線速度最大 600 mpm (降低邊緣鋸齒狀程度) (RMK00385) | 訂單:2510DFD002/002 CG1 <生產備註> 事項如下 . 2. 外觀品質管制標準同 "洗衣機外殼"用途。 (RMK-E_CHIN) . 1.7.Nozzle壓力0.30~0.40kg/cm2 ，目標值0.34 kg/cm2 (由各股自行調整避免點狀凹痕發生) (RMK-E_CHIN) . 1.6. T/L伸長率≧0.3% (RMK-E_CHIN) . 1.5.SKP伸長率≦1.0% , RF 100噸以下(INC由各股自行調整避免邊緣調質不佳) (RMK-E_CHIN) . 1.4. POT張力降至標準的60%(由各股自行調整避免絞痕發生) (RMK-E_CHIN) . 1.3. RTF板溫830 ±10℃ (RMK-E_CHIN) . 1.2. CG2線速度設定: 有退火時間需求，目標75mpm (由各股自行調整避免缺陷發生) (RMK-E_CHIN) . 1.1.SKP:下工輥Ra:0.5-0.8μ，上工輥Ra:0.5-0.8μ (RMK-E_CHIN) . 1. 產品機械性質有特殊要求，製程條件如下: (RMK-E_CHIN) | 訂單:2510DFD002/002 CG2 <生產備註> 事項如下 . 2. 外觀品質管制標準同 "洗衣機外殼"用途。 (RMK-E_CHIN) . 1.7.Nozzle壓力0.30~0.40kg/cm2 ，目標值0.34 kg/cm2 (由各股自行調整避免點狀凹痕發生) (RMK-E_CHIN) . 1.6. T/L伸長率≧0.3% (RMK-E_CHIN) . 1.5.SKP伸長率≦1.0% , RF 100噸以下(INC由各股自行調整避免邊緣調質不佳) (RMK-E_CHIN) . 1.4. POT張力降至標準的60%(由各股自行調整避免絞痕發生) (RMK-E_CHIN) . 1.3. RTF板溫830 ±10℃ (RMK-E_CHIN) . 1.2. CG2線速度設定: 有退火時間需求，目標75mpm (由各股自行調整避免缺陷發生) (RMK-E_CHIN) . 1.1.SKP:下工輥Ra:0.5-0.8μ，上工輥Ra:0.5-0.8μ (RMK-E_CHIN) . 1. 產品機械性質有特殊要求，製程條件如下: (RMK-E_CHIN) | 訂單:2510DFD002/002 CC1 <生產備註> 事項如下 . 9. 外觀(板面顆粒...等)請參照「松下洗衣機外殼PCM」管制標準放行。 (RMK-E_CHIN) . 8. 出口品檢項目：加做「應變痕測試」: 衝艾克森6mm觀察平板處有無應變痕 (判定參考缺陷樣本), 以及維持測試 fluting test，頻率: 1次/母鋼。 (RMK-E_CHIN) . 7. 塗裝板面外觀管制:客戶針對正面繩紋有特別要求，面漆膜厚請管制100±10% (請參照編號430-S037:滾筒洗衣機PCM(低光閃黑) 塗裝板面外觀上、下限板) (RMK-E_CHIN) . 6. 此排程需要 Fluting Test ,張力整平機伸長率須設定0.04～0.06%。 (RMK-E_CHIN) . 5.背面面漆BYF712使用CP#75μ濾心，使用No.2 thinner，粘度勿低於30秒。 (RMK-E_CHIN) . 4.4.NO.2 head參考塗裝條件R-塗裝:APR 轉速160% /PUR壓力500KG/PUR轉速80%/黏度50秒 (RMK-E_CHIN) . 4.3.NO.1 head參考塗裝條件N-塗裝:APR 轉速100% /PUR壓力300KG/PUR轉速20%/黏度50秒 (RMK-E_CHIN) . 4.2.黏度待R&D人員到場再行調整，使用#150鐵濾網，PMT為232±10℃。 (RMK-E_CHIN) . 4.1.面漆：ASY812採wet on wet塗裝(金屬漆單輥塗裝易產生塗裝輥痕)，Thinner為NO.2B (RMK-E_CHIN) . 3.2.生產時添加A劑 0.2% (R&D當天提供)，請於生產前30分鐘前添加及均勻攪拌。 (RMK-E_CHIN) . 3.1. 底漆：1PEF22採wet on wet塗裝，Thinner為NO.2B，黏度設定35~42秒，使用CP#75μ濾心+ #250鐵濾網，PMT為230±10℃ (RMK-E_CHIN) . 2. 線速度50mpm。 (RMK-E_CHIN) . 1. GI底材請使用表調&無毒前處理,使用無毒專用設備(回流管、PUMP...)。 (RMK-E_CHIN) . 【PMT】1.1.因為CR厚 0.764 mm，TOP 標準PMT以231℃去計算 (RMK-E_CHIN) . 因進位問題 BYF71 9u 手動計算 170.1基本檔設定170，批次檔電腦自動進位為175。于此聲明生產與相關檢測 塗佈量以170 為標準 (RMK00466) . 【捲取】注意！本單為直立式包裝。禁用STAGGER捲取送包裝！送RCL重處理例外。 (RMK00512) . 【PMT】1.2.CC2計算完後面漆每個ZONE 爐溫各降8℃為最終爐溫 (RMK00568) . 【PMT】1.3.CC2因爐溫各降8℃為最終爐溫，請股長於TEST時 確實量測板溫 (RMK00568) . 【PMT】1.4.若發現PMT不足，請上調ZONE溫度並回饋工程師 (RMK00568) . 【PMT】1.5.品檢注意！因標準PMT有下修請注意MEK測試 (RMK00568) . 【PMT】1.6.厚板少生產，請領班量測板溫並記錄之 (RMK00568) | 訂單:2510DFD002/002 CC2 <生產備註> 事項如下 . 9. 外觀(板面顆粒...等)請參照「松下洗衣機外殼PCM」管制標準放行。 (RMK-E_CHIN) . 8. 出口品檢項目：加做「應變痕測試」: 衝艾克森6mm觀察平板處有無應變痕 (判定參考缺陷樣本), 以及維持測試 fluting test，頻率: 1次/母鋼。 (RMK-E_CHIN) . 7. 塗裝板面外觀管制:客戶針對正面繩紋有特別要求，面漆膜厚請管制100±10% (請參照編號430-S037:滾筒洗衣機PCM(低光閃黑) 塗裝板面外觀上、下限板) (RMK-E_CHIN) . 6. 此排程需要 Fluting Test ,張力整平機伸長率須設定0.04～0.06%。 (RMK-E_CHIN) . 5.背面面漆BYF712使用CP#75μ濾心，使用No.2 thinner，粘度勿低於30秒。 (RMK-E_CHIN) . 4.4.NO.2 head參考塗裝條件R-塗裝:APR 轉速160% /PUR壓力500KG/PUR轉速80%/黏度50秒 (RMK-E_CHIN) . 4.3.NO.1 head參考塗裝條件N-塗裝:APR 轉速100% /PUR壓力300KG/PUR轉速20%/黏度50秒 (RMK-E_CHIN) . 4.2.黏度待R&D人員到場再行調整，使用#150鐵濾網，PMT為232±10℃。 (RMK-E_CHIN) . 4.1.面漆：ASY812採wet on wet塗裝(金屬漆單輥塗裝易產生塗裝輥痕)，Thinner為NO.2B (RMK-E_CHIN) . 3.2.生產時添加A劑 0.2% (R&D當天提供)，請於生產前30分鐘前添加及均勻攪拌。 (RMK-E_CHIN) . 3.1. 底漆：1PEF22採wet on wet塗裝，Thinner為NO.2B，黏度設定35~42秒，使用CP#75μ濾心+ #250鐵濾網，PMT為230±10℃ (RMK-E_CHIN) . 2. 線速度50mpm。 (RMK-E_CHIN) . 1. GI底材請使用表調&無毒前處理,使用無毒專用設備(回流管、PUMP...)。 (RMK-E_CHIN) . 【PMT】1.1.因為CR厚 0.764 mm，TOP 標準PMT以231℃去計算 (RMK-E_CHIN) . 20120627晨會決議 CC2生產 PPGI 時請使用表調 (RMK00191) . 因進位問題 BYF71 9u 手動計算 170.1基本檔設定170，批次檔電腦自動進位為175。于此聲明生產與相關檢測 塗佈量以170 為標準 (RMK00466) . 【捲取】注意！本單為直立式包裝。禁用STAGGER捲取送包裝！送RCL重處理例外。 (RMK00512) . 【PMT】1.2.CC2計算完後面漆每個ZONE 爐溫各降8℃為最終爐溫 (RMK00568) . 【PMT】1.3.CC2因爐溫各降8℃為最終爐溫，請股長於TEST時 確實量測板溫 (RMK00568) . 【PMT】1.4.若發現PMT不足，請上調ZONE溫度並回饋工程師 (RMK00568) . 【PMT】1.5.品檢注意！因標準PMT有下修請注意MEK測試 (RMK00568) . 【PMT】1.6.厚板少生產，請領班量測板溫並記錄之 (RMK00568) | 訂單:2510DFD002/002 RCL <生產備註> 事項如下 . 【捲取】注意！本單為直立式包裝。禁用STAGGER捲取送包裝！送RCL重處理例外。 (RMK00512) | 訂單:2510DFD002/002 CCPK 無 <生產備註> 事項 | 訂單:2510DFD002/002 CGQC 無 <品檢備註> 事項 | 訂單:2510DFD002/002 CCQC <品檢備註> 事項如下 . 【PMT】1.1.因為CR厚 0.764 mm，TOP 標準PMT以231℃去計算 (RMK-E_CHIN) . 因進位問題 BYF71 9u 手動計算 170.1基本檔設定170，批次檔電腦自動進位為175。于此聲明生產與相關檢測 塗佈量以170 為標準 (RMK00466) . 【捲取】注意！本單為直立式包裝。禁用STAGGER捲取送包裝！送RCL重處理例外。 (RMK00512) . 【PMT】1.2.CC2計算完後面漆每個ZONE 爐溫各降8℃為最終爐溫 (RMK00568) . 【PMT】1.3.CC2因爐溫各降8℃為最終爐溫，請股長於TEST時 確實量測板溫 (RMK00568) . 【PMT】1.4.若發現PMT不足，請上調ZONE溫度並回饋工程師 (RMK00568) . 【PMT】1.5.品檢注意！因標準PMT有下修請注意MEK測試 (RMK00568) . 【PMT】1.6.厚板少生產，請領班量測板溫並記錄之 (RMK00568) | 訂單:2510DFD002/002 TOL 無 <生產備註> 事項 | 【PMT】1.1.因為CR厚 0.764 mm，TOP 標準PMT以231℃去計算^^/CC1/CC2/CCQC/^^ <<.E_CHIN 2025/08/11 15:11.>> 家電用DQ料 防範 軋後鋸齒邊 &單邊邊降(Edge drop)不足之對策:^^/CPL/CR1/CR2/ <<.E_CHIN 2025/08/11 15:12.>> 1.修邊刀換刀之後，排在前5顆左右生產，注意修邊刀的間隙調整^^/CPL/ <<.E_CHIN 2025/08/11 15:12.>> 2.線速度維持100mpm生產，避免板偏造成修邊大小邊的狀況^^/CPL/ <<.E_CHIN 2025/08/11 15:13.>> 1.軋延最末 3 Pass降速到500mpm生產，降低鋸齒邊發生機率^^/CR1/CR2/ <<.E_CHIN 2025/08/11 15:13.>> 1. 產品機械性質有特殊要求，製程條件如下:^^/CG1/CG2/ <<.E_CHIN 2025/08/11 15:13.>> 1.1.SKP:下工輥Ra:0.5-0.8μ，上工輥Ra:0.5-0.8μ^^/CG1/CG2/ <<.E_CHIN 2025/08/11 15:15.>> 1.2. CG2線速度設定: 有退火時間需求，目標75mpm (由各股自行調整避免缺陷發生)^^/CG1/CG2/ <<.E_CHIN 2025/08/11 15:15.>> 1.3. RTF板溫830 ±10℃^^/CG1/CG2/ <<.E_CHIN 2025/08/11 15:15.>> 1.4. POT張力降至標準的60%(由各股自行調整避免絞痕發生)^^/CG1/CG2/ <<.E_CHIN 2025/08/11 15:16.>> 1.5.SKP伸長率≦1.0% , RF 100噸以下(INC由各股自行調整避免邊緣調質不佳)^^/CG1/CG2/ <<.E_CHIN 2025/08/11 15:16.>> 1.6. T/L伸長率≧0.3%^^/CG1/CG2/ <<.E_CHIN 2025/08/11 15:16.>> 1.7.Nozzle壓力0.30~0.40kg/cm2 ，目標值0.34 kg/cm2 (由各股自行調整避免點狀凹痕發生)^^/CG1/CG2/ <<.E_CHIN 2025/08/11 15:17.>> 2. 外觀品質管制標準同 "洗衣機外殼"用途。^^/CG1/CG2/ <<.E_CHIN 2025/08/11 15:21.>> 1. GI底材請使用表調&無毒前處理,使用無毒專用設備(回流管、PUMP...)。^^/CC1/CC2/ <<.E_CHIN 2025/08/11 15:22.>> 2. 線速度50mpm。^^/CC1/CC2/ <<.E_CHIN 2025/08/11 15:22.>> 3.1. 底漆：1PEF22採wet on wet塗裝，Thinner為NO.2B，黏度設定35~42秒，使用CP#75μ濾心+ #250鐵濾網，PMT為230±10℃^^/CC1/CC2/ <<.E_CHIN 2025/08/11 15:23.>> 3.2.生產時添加A劑 0.2% (R&D當天提供)，請於生產前30分鐘前添加及均勻攪拌。^^/CC1/CC2/ <<.E_CHIN 2025/08/11 15:23.>> 4.1.面漆：ASY812採wet on wet塗裝(金屬漆單輥塗裝易產生塗裝輥痕)，Thinner為NO.2B^^/CC1/CC2/ <<.E_CHIN 2025/08/11 15:28.>> 4.2.黏度待R&D人員到場再行調整，使用#150鐵濾網，PMT為232±10℃。^^/CC1/CC2/ <<.E_CHIN 2025/08/11 15:29.>> 4.3.NO.1 head參考塗裝條件N-塗裝:APR 轉速100% /PUR壓力300KG/PUR轉速20%/黏度50秒^^/CC1/CC2/ <<.E_CHIN 2025/08/11 15:29.>> 4.4.NO.2 head參考塗裝條件R-塗裝:APR 轉速160% /PUR壓力500KG/PUR轉速80%/黏度50秒^^/CC1/CC2/ <<.E_CHIN 2025/08/11 15:29.>> 5.背面面漆BYF712使用CP#75μ濾心，使用No.2 thinner，粘度勿低於30秒。^^/CC1/CC2/ <<.E_CHIN 2025/08/11 15:30.>> 6. 此排程需要 Fluting Test ,張力整平機伸長率須設定0.04～0.06%。^^/CC1/CC2/ <<.E_CHIN 2025/08/11 15:31.>> 7. 塗裝板面外觀管制:客戶針對正面繩紋有特別要求，面漆膜厚請管制100±10% (請參照編號430-S037:滾筒洗衣機PCM(低光閃黑) 塗裝板面外觀上、下限板)^^/CC1/CC2/ <<.E_CHIN 2025/08/11 15:31.>> 8. 出口品檢項目：加做「應變痕測試」: 衝艾克森6mm觀察平板處有無應變痕 (判定參考缺陷樣本), 以及維持測試 fluting test，頻率: 1次/母鋼。^^/CC1/CC2/ <<.E_CHIN 2025/08/11 15:33.>> 9. 外觀(板面顆粒...等)請參照「松下洗衣機外殼PCM」管制標準放行。^^/CC1/CC2/ <<.E_CHIN 2025/08/11 15:32.>> | 訂單 2510DFD002/002 修改記錄如下: 20250808 14:27:26 (93025) 退火碼: >> D3, 用途碼: >> CIC005, 背面標示: >> S000, 訂單背面顏色(五碼): >> BYF71, 背面漆膜厚: >> NOM, 背面漆塗漆型式幾塗幾烤: >> 1, 鉻酸鹽: >> Z, 訂單厚度: >> 0.756, 訂單重: >> 30, 重量容許率(下限): >> 10, 重量容許率(上限): >> 10, 訂單寬度: >> 805, 鍍製方式: >> BC, 鋼捲內徑: >> 508, 鋼捲下限重: >> 3, 鋼捲上限重: >> 5, 壓花條件碼: >> -, 表面花紋: >> Z, 綠色識別碼: >> R2, 印刷輥號: >> -, 產品代碼: >> PPGI, 皮膜碼: >> -, 單位別: >> M, 油品種類: >> Z, 塗油量: >> Z, 包裝代碼: >> S3 , 保護膜碼: >> -, 客戶試片取樣型式: >> -, 調質碼: >> S, 套筒碼: >> E , 規格: >> CGCD1-10, 製造標準: >> SYSCO, 表面處理劑種類: >> Z, 表面處理劑塗佈量: >> Z, 伸長率測試: >> Y, 硬度測試碼: >> Y, 抗拉強度測試: >> Y, 降伏強度測試: >> Y, 厚度變異: >> 0, 訂單正面顏色(五碼): >> ASY81, 正面漆膜厚: >> 24, 正面漆塗漆型式幾塗幾烤: >> 2, 修邊碼: >> Y, 重量碼: >> AW, 鋼捲捲向: >> O, 鍍層碼: >> Z12, 20250808 14:32:35 (93025) 包裝代碼: S3 >> D7 , | *: | [訂單訊息通知] 2025/08/11 上午 09:40:57 *** (張芬芬 >> 通知 >> HanYu Chen, Winnie Chang, Emily Hong, XinYi Wu, Edwy Chin, YuLung Kung, B.S. Wan, Y.L. Liu, Julian Liu, Sony Su, YunTung Li) 訊息 : 原鋼交期預估 9/30
PPGI | 2510DFD003/001 |  | 1. 部分大陸料含B元素超過CNS規範管制，故請原料CNS規範之訂單不要配大陸料 (OFP00684)-{.不符.} | 1. 訂單若有厚度變異，冷軋厚度公差比照烤漆計算公式 , 但最小為 1/2 公差做設定 (OFP00254)-{.不符.} 2. "偏薄要求訂單" 鍍後厚度減 鍍後厚度下限需大於 0.02 MM,以免發生厚度不足狀況 (OFP00369)-{.不符.} 3. 部分大陸料含B元素超過CNS規範管制，故請原料CNS規範之訂單不要配大陸料 (OFP00684)-{.不符.} | 訂單:2510DFD003/001 CPL <生產備註> 事項如下 . ★3.烤漆最終分切限重:3～5 T。 (RMK-E_CHIN) . ★2.訂單寬度797 mm HR標準範圍807～827 mm，15t。預計以現有庫存2.0*835代用。超修 +7mm (RMK-E_CHIN) . ★.1.熱軋原料審覆表編號：RSS25090006 (RMK-E_CHIN) . 除HGI/ HGL 訂單邊緣不噴油. 其餘皆側緣噴油 (RMK00285) | 訂單:2510DFD003/001 CR1 <生產備註> 事項如下 . ★3.烤漆最終分切限重:3～5 T。 (RMK-E_CHIN) . ★2.訂單寬度797 mm HR標準範圍807～827 mm，15t。預計以現有庫存2.0*835代用。超修 +7mm (RMK-E_CHIN) . ★.1.熱軋原料審覆表編號：RSS25090006 (RMK-E_CHIN) . 每組工輥生產之第一顆鋼捲, 檢查振動輥痕或砂輪痕 (RMK00307) | 訂單:2510DFD003/001 CR2 <生產備註> 事項如下 . ★3.烤漆最終分切限重:3～5 T。 (RMK-E_CHIN) . ★2.訂單寬度797 mm HR標準範圍807～827 mm，15t。預計以現有庫存2.0*835代用。超修 +7mm (RMK-E_CHIN) . ★.1.熱軋原料審覆表編號：RSS25090006 (RMK-E_CHIN) . 每組工輥生產之第一顆鋼捲, 檢查振動輥痕或砂輪痕 (RMK00307) | 訂單:2510DFD003/001 CG1 <生產備註> 事項如下 . ★3.烤漆最終分切限重:3～5 T。 (RMK-E_CHIN) . ★2.訂單寬度797 mm HR標準範圍807～827 mm，15t。預計以現有庫存2.0*835代用。超修 +7mm (RMK-E_CHIN) . ★.1.熱軋原料審覆表編號：RSS25090006 (RMK-E_CHIN) . SKP:下工輥RA:0.5-0.8,上工輥RA:0.5-0.8,EL:2.0±0.5%, (RMK00050) . 弓形度≦8MM/300MM 中波高≦2.5MM 邊波高≦3MM 急峻度≦0.6%. (RMK00050) . 刷輥須持續使用,並記得要噴水. (RMK00050) . TENSION LEVELLER:EL%≦0.2%,控制C-ROLL及L-ROLL來調整弓形度. (RMK00050) | 訂單:2510DFD003/001 CG2 <生產備註> 事項如下 . ★3.烤漆最終分切限重:3～5 T。 (RMK-E_CHIN) . ★2.訂單寬度797 mm HR標準範圍807～827 mm，15t。預計以現有庫存2.0*835代用。超修 +7mm (RMK-E_CHIN) . ★.1.熱軋原料審覆表編號：RSS25090006 (RMK-E_CHIN) . SKP:下工輥RA:0.5-0.8,上工輥RA:0.5-0.8,EL:2.0±0.5%, (RMK00050) . 弓形度≦8MM/300MM 中波高≦2.5MM 邊波高≦3MM 急峻度≦0.6%. (RMK00050) . 刷輥須持續使用,並記得要噴水. (RMK00050) . TENSION LEVELLER:EL%≦0.2%,控制C-ROLL及L-ROLL來調整弓形度. (RMK00050) | 訂單:2510DFD003/001 CC1 <生產備註> 事項如下 . ★5.此為超修鋼捲，請烤漆品檢加強注意邊緣鼓起之確認，每顆母鋼第一分切請計畫性暫留(當班送RCL外切10米確認板形)，原因為鼓起確認 (RMK-E_CHIN) . ★4.烤漆出口分請注意有無鼓起現象 (RMK-E_CHIN) . ★3.烤漆最終分切限重:3～5 T。 (RMK-E_CHIN) . ★2.訂單寬度797 mm HR標準範圍807～827 mm，15t。預計以現有庫存2.0*835代用。超修 +7mm (RMK-E_CHIN) . ★.1.熱軋原料審覆表編號：RSS25090006 (RMK-E_CHIN) . 塗裝請使用無毒專用設備(回流管.PUMP........). (RMK00050) . 注意前處理相關設備,清潔與更換以防污染. (RMK00050) . ★品檢注意！JIS&CNS 訂單必須每滿50噸一定要再做一次TEST (RMK00259) . 【品檢】水痕允許距板邊40mm內 (RMK00348) . 【品檢】每個母鋼最後分切的尾板需量測板形,NG送RCL切除(鍍鋅內圈捲軸效應產生的邊波) (RMK00348) . 【品檢】更換色碼(含正、背面)更換時需要測試RoHS (RMK00348) . 因進位問題 BYF71 9u 手動計算 170.1基本檔設定170，批次檔電腦自動進位為175。于此聲明生產與相關檢測 塗佈量以170 為標準 (RMK00466) . 【抽氣量】白色系在CC1生產時,FINISH抽氣量請設定250,如生產中發生色差b值異常升高,請股長再加大抽氣量因應 (RMK00560) | 訂單:2510DFD003/001 CC2 <生產備註> 事項如下 . ★5.此為超修鋼捲，請烤漆品檢加強注意邊緣鼓起之確認，每顆母鋼第一分切請計畫性暫留(當班送RCL外切10米確認板形)，原因為鼓起確認 (RMK-E_CHIN) . ★4.烤漆出口分請注意有無鼓起現象 (RMK-E_CHIN) . ★3.烤漆最終分切限重:3～5 T。 (RMK-E_CHIN) . ★2.訂單寬度797 mm HR標準範圍807～827 mm，15t。預計以現有庫存2.0*835代用。超修 +7mm (RMK-E_CHIN) . ★.1.熱軋原料審覆表編號：RSS25090006 (RMK-E_CHIN) . 塗裝請使用無毒專用設備(回流管.PUMP........). (RMK00050) . 注意前處理相關設備,清潔與更換以防污染. (RMK00050) . 20120627晨會決議 CC2生產 PPGI 時請使用表調 (RMK00191) . ★品檢注意！JIS&CNS 訂單必須每滿50噸一定要再做一次TEST (RMK00259) . 【品檢】水痕允許距板邊40mm內 (RMK00348) . 【品檢】每個母鋼最後分切的尾板需量測板形,NG送RCL切除(鍍鋅內圈捲軸效應產生的邊波) (RMK00348) . 【品檢】更換色碼(含正、背面)更換時需要測試RoHS (RMK00348) . 因進位問題 BYF71 9u 手動計算 170.1基本檔設定170，批次檔電腦自動進位為175。于此聲明生產與相關檢測 塗佈量以170 為標準 (RMK00466) . 【抽氣量】白色系在CC1生產時,FINISH抽氣量請設定250,如生產中發生色差b值異常升高,請股長再加大抽氣量因應 (RMK00560) | 訂單:2510DFD003/001 RCL <生產備註> 事項如下 . ★4.烤漆出口分請注意有無鼓起現象 (RMK-E_CHIN) . ★3.烤漆最終分切限重:3～5 T。 (RMK-E_CHIN) | 訂單:2510DFD003/001 CCPK 無 <生產備註> 事項 | 訂單:2510DFD003/001 CGQC <品檢備註> 事項如下 . ★3.烤漆最終分切限重:3～5 T。 (RMK-E_CHIN) . 弓形度≦8MM/300MM 中波高≦2.5MM 邊波高≦3MM 急峻度≦0.6%. (RMK00050) | 訂單:2510DFD003/001 CCQC <品檢備註> 事項如下 . ★4.烤漆出口分請注意有無鼓起現象 (RMK-E_CHIN) . ★3.烤漆最終分切限重:3～5 T。 (RMK-E_CHIN) . ★品檢注意！JIS&CNS 訂單必須每滿50噸一定要再做一次TEST (RMK00259) . 【品檢】水痕允許距板邊40mm內 (RMK00348) . 【品檢】每個母鋼最後分切的尾板需量測板形,NG送RCL切除(鍍鋅內圈捲軸效應產生的邊波) (RMK00348) . 【品檢】更換色碼(含正、背面)更換時需要測試RoHS (RMK00348) . 因進位問題 BYF71 9u 手動計算 170.1基本檔設定170，批次檔電腦自動進位為175。于此聲明生產與相關檢測 塗佈量以170 為標準 (RMK00466) | 訂單:2510DFD003/001 TOL 無 <生產備註> 事項 | ★.1.熱軋原料審覆表編號：RSS25090006^^/CPL/CR1/CR2/CG1/CG2/CC1/CC2/ <<.E_CHIN 2025/09/18 14:03.>> ★2.訂單寬度797 mm HR標準範圍807～827 mm，15t。預計以現有庫存2.0*835代用。超修 +7mm^^/CPL/CR1/CR2/CG1/CG2/CC1/CC2/ <<.E_CHIN 2025/09/17 14:59.>> ★3.烤漆最終分切限重:3～5 T。^^/CPL/CR1/CR2/CG1/CG2/CC1/CC2/CGQC/CCQC/RCL/^^ <<.E_CHIN 2025/09/17 15:01.>> ★4.烤漆出口分請注意有無鼓起現象^^/CC1/CC2/CCQC/RCL/^^ <<.E_CHIN 2025/09/18 14:10.>> ★5.此為超修鋼捲，請烤漆品檢加強注意邊緣鼓起之確認，每顆母鋼第一分切請計畫性暫留(當班送RCL外切10米確認板形)，原因為鼓起確認^^/CC1/CC2/^^ <<.E_CHIN 2025/09/18 14:11.>> | 訂單 2510DFD003/001 修改記錄如下: 20250916 14:16:43 (93025) 退火碼: >> S1, 用途碼: >> CIC001, 背面標示: >> S000, 訂單背面顏色(五碼): >> BYF71, 背面漆膜厚: >> NOM, 背面漆塗漆型式幾塗幾烤: >> 1, 鉻酸鹽: >> Z, 訂單厚度: >> 0.326, 訂單重: >> 15, 重量容許率(下限): >> 10, 重量容許率(上限): >> 10, 訂單寬度: >> 797, 鍍製方式: >> BC, 鋼捲內徑: >> 508, 鋼捲下限重: >> 3, 鋼捲上限重: >> 5, 壓花條件碼: >> -, 表面花紋: >> Z, GL鋅花要求下限: >> 0, GL鋅花要求上限: >> 0, 綠色識別碼: >> R2, 印刷輥號: >> -, 產品代碼: >> PPGI, 皮膜碼: >> -, 單位別: >> M, 油品種類: >> Z, 塗油量: >> Z, 包裝代碼: >> S3 , 保護膜碼: >> -, 客戶試片取樣型式: >> -, 調質碼: >> S, 套筒碼: >> E , 規格: >> CGCC-10, 製造標準: >> CNS, 表面處理劑種類: >> Z, 表面處理劑塗佈量: >> Z, 伸長率測試: >> N, 硬度測試碼: >> N, 抗拉強度測試: >> N, 降伏強度測試: >> N, 厚度變異: >> -2.4, 訂單正面顏色(五碼): >> AWF45, 正面漆膜厚: >> 25, 正面漆塗漆型式幾塗幾烤: >> 2, 修邊碼: >> Y, 重量碼: >> AW, 鋼捲捲向: >> O, 鍍層碼: >> Z08, | H:厚度偏薄 | [訂單訊息通知] 2025/09/17 下午 02:41:11 *** (秦大維 >> 通知 >> Winnie Chang, Emily Hong, XinYi Wu) 訊息 : 別假裝沒事！還是要送審覆表...本單HOLD
PPGI | 2510DFD003/002 |  | 1. 部分大陸料含B元素超過CNS規範管制，故請原料CNS規範之訂單不要配大陸料 (OFP00684)-{.不符.} | 1. 訂單若有厚度變異，冷軋厚度公差比照烤漆計算公式 , 但最小為 1/2 公差做設定 (OFP00254)-{.不符.} 2. "偏薄要求訂單" 鍍後厚度減 鍍後厚度下限需大於 0.02 MM,以免發生厚度不足狀況 (OFP00369)-{.不符.} 3. 部分大陸料含B元素超過CNS規範管制，故請原料CNS規範之訂單不要配大陸料 (OFP00684)-{.不符.} | 訂單:2510DFD003/002 CPL <生產備註> 事項如下 . 除HGI/ HGL 訂單邊緣不噴油. 其餘皆側緣噴油 (RMK00285) | 訂單:2510DFD003/002 CR1 <生產備註> 事項如下 . 每組工輥生產之第一顆鋼捲, 檢查振動輥痕或砂輪痕 (RMK00307) | 訂單:2510DFD003/002 CR2 <生產備註> 事項如下 . 每組工輥生產之第一顆鋼捲, 檢查振動輥痕或砂輪痕 (RMK00307) | 訂單:2510DFD003/002 CG1 <生產備註> 事項如下 . SKP:下工輥RA:0.5-0.8,上工輥RA:0.5-0.8,EL:2.0±0.5%, (RMK00050) . 弓形度≦8MM/300MM 中波高≦2.5MM 邊波高≦3MM 急峻度≦0.6%. (RMK00050) . 刷輥須持續使用,並記得要噴水. (RMK00050) . TENSION LEVELLER:EL%≦0.2%,控制C-ROLL及L-ROLL來調整弓形度. (RMK00050) | 訂單:2510DFD003/002 CG2 <生產備註> 事項如下 . SKP:下工輥RA:0.5-0.8,上工輥RA:0.5-0.8,EL:2.0±0.5%, (RMK00050) . 弓形度≦8MM/300MM 中波高≦2.5MM 邊波高≦3MM 急峻度≦0.6%. (RMK00050) . 刷輥須持續使用,並記得要噴水. (RMK00050) . TENSION LEVELLER:EL%≦0.2%,控制C-ROLL及L-ROLL來調整弓形度. (RMK00050) | 訂單:2510DFD003/002 CC1 <生產備註> 事項如下 . 塗裝請使用無毒專用設備(回流管.PUMP........). (RMK00050) . 注意前處理相關設備,清潔與更換以防污染. (RMK00050) . ★品檢注意！JIS&CNS 訂單必須每滿50噸一定要再做一次TEST (RMK00259) . 【品檢】水痕允許距板邊40mm內 (RMK00348) . 【品檢】每個母鋼最後分切的尾板需量測板形,NG送RCL切除(鍍鋅內圈捲軸效應產生的邊波) (RMK00348) . 【品檢】更換色碼(含正、背面)更換時需要測試RoHS (RMK00348) . 因進位問題 BYF71 9u 手動計算 170.1基本檔設定170，批次檔電腦自動進位為175。于此聲明生產與相關檢測 塗佈量以170 為標準 (RMK00466) | 訂單:2510DFD003/002 CC2 <生產備註> 事項如下 . 塗裝請使用無毒專用設備(回流管.PUMP........). (RMK00050) . 注意前處理相關設備,清潔與更換以防污染. (RMK00050) . 20120627晨會決議 CC2生產 PPGI 時請使用表調 (RMK00191) . ★品檢注意！JIS&CNS 訂單必須每滿50噸一定要再做一次TEST (RMK00259) . 【品檢】水痕允許距板邊40mm內 (RMK00348) . 【品檢】每個母鋼最後分切的尾板需量測板形,NG送RCL切除(鍍鋅內圈捲軸效應產生的邊波) (RMK00348) . 【品檢】更換色碼(含正、背面)更換時需要測試RoHS (RMK00348) . 因進位問題 BYF71 9u 手動計算 170.1基本檔設定170，批次檔電腦自動進位為175。于此聲明生產與相關檢測 塗佈量以170 為標準 (RMK00466) | 訂單:2510DFD003/002 RCL 無 <生產備註> 事項 | 訂單:2510DFD003/002 CCPK 無 <生產備註> 事項 | 訂單:2510DFD003/002 CGQC <品檢備註> 事項如下 . 弓形度≦8MM/300MM 中波高≦2.5MM 邊波高≦3MM 急峻度≦0.6%. (RMK00050) | 訂單:2510DFD003/002 CCQC <品檢備註> 事項如下 . ★品檢注意！JIS&CNS 訂單必須每滿50噸一定要再做一次TEST (RMK00259) . 【品檢】水痕允許距板邊40mm內 (RMK00348) . 【品檢】每個母鋼最後分切的尾板需量測板形,NG送RCL切除(鍍鋅內圈捲軸效應產生的邊波) (RMK00348) . 【品檢】更換色碼(含正、背面)更換時需要測試RoHS (RMK00348) . 因進位問題 BYF71 9u 手動計算 170.1基本檔設定170，批次檔電腦自動進位為175。于此聲明生產與相關檢測 塗佈量以170 為標準 (RMK00466) | 訂單:2510DFD003/002 TOL 無 <生產備註> 事項 |  | 訂單 2510DFD003/002 修改記錄如下: 20250916 14:18:02 (93025) 退火碼: >> S1, 用途碼: >> CIC001, 背面標示: >> S000, 訂單背面顏色(五碼): >> BYF71, 背面漆膜厚: >> NOM, 背面漆塗漆型式幾塗幾烤: >> 1, 鉻酸鹽: >> Z, 訂單厚度: >> 0.326, 訂單重: >> 15, 重量容許率(下限): >> 10, 重量容許率(上限): >> 10, 訂單寬度: >> 714, 鍍製方式: >> BC, 鋼捲內徑: >> 508, 鋼捲下限重: >> 3, 鋼捲上限重: >> 5, 壓花條件碼: >> -, 表面花紋: >> Z, GL鋅花要求下限: >> 0, GL鋅花要求上限: >> 0, 綠色識別碼: >> R2, 印刷輥號: >> -, 產品代碼: >> PPGI, 皮膜碼: >> -, 單位別: >> M, 油品種類: >> Z, 塗油量: >> Z, 包裝代碼: >> S3 , 保護膜碼: >> -, 客戶試片取樣型式: >> -, 調質碼: >> S, 套筒碼: >> E , 規格: >> CGCC-10, 製造標準: >> CNS, 表面處理劑種類: >> Z, 表面處理劑塗佈量: >> Z, 伸長率測試: >> N, 硬度測試碼: >> N, 抗拉強度測試: >> N, 降伏強度測試: >> N, 厚度變異: >> -2.4, 訂單正面顏色(五碼): >> ABF54, 正面漆膜厚: >> 25, 正面漆塗漆型式幾塗幾烤: >> 2, 修邊碼: >> Y, 重量碼: >> AW, 鋼捲捲向: >> O, 鍍層碼: >> Z08, | H:厚度偏薄
PPGI | 2510DFD003/003 |  | 1. 部分大陸料含B元素超過CNS規範管制，故請原料CNS規範之訂單不要配大陸料 (OFP00684)-{.不符.} | 1. 訂單若有厚度變異，冷軋厚度公差比照烤漆計算公式 , 但最小為 1/2 公差做設定 (OFP00254)-{.不符.} 2. "偏薄要求訂單" 鍍後厚度減 鍍後厚度下限需大於 0.02 MM,以免發生厚度不足狀況 (OFP00369)-{.不符.} 3. 部分大陸料含B元素超過CNS規範管制，故請原料CNS規範之訂單不要配大陸料 (OFP00684)-{.不符.} | 訂單:2510DFD003/003 CPL <生產備註> 事項如下 . ★3.烤漆最終分切限重:3～5 T。 (RMK-E_CHIN) . ★2.訂單寬度797 mm HR標準範圍807～827 mm，15t。預計以現有庫存2.0*835代用。超修 +7mm (RMK-E_CHIN) . ★1.熱軋原料審覆表編號：RSS25090005 (RMK-E_CHIN) . 除HGI/ HGL 訂單邊緣不噴油. 其餘皆側緣噴油 (RMK00285) | 訂單:2510DFD003/003 CR1 <生產備註> 事項如下 . ★3.烤漆最終分切限重:3～5 T。 (RMK-E_CHIN) . ★2.訂單寬度797 mm HR標準範圍807～827 mm，15t。預計以現有庫存2.0*835代用。超修 +7mm (RMK-E_CHIN) . ★1.熱軋原料審覆表編號：RSS25090005 (RMK-E_CHIN) . 每組工輥生產之第一顆鋼捲, 檢查振動輥痕或砂輪痕 (RMK00307) | 訂單:2510DFD003/003 CR2 <生產備註> 事項如下 . ★3.烤漆最終分切限重:3～5 T。 (RMK-E_CHIN) . ★2.訂單寬度797 mm HR標準範圍807～827 mm，15t。預計以現有庫存2.0*835代用。超修 +7mm (RMK-E_CHIN) . ★1.熱軋原料審覆表編號：RSS25090005 (RMK-E_CHIN) . 每組工輥生產之第一顆鋼捲, 檢查振動輥痕或砂輪痕 (RMK00307) | 訂單:2510DFD003/003 CG1 <生產備註> 事項如下 . ★3.烤漆最終分切限重:3～5 T。 (RMK-E_CHIN) . ★2.訂單寬度797 mm HR標準範圍807～827 mm，15t。預計以現有庫存2.0*835代用。超修 +7mm (RMK-E_CHIN) . ★1.熱軋原料審覆表編號：RSS25090005 (RMK-E_CHIN) . SKP:下工輥RA:0.5-0.8,上工輥RA:0.5-0.8,EL:2.0±0.5%, (RMK00050) . 弓形度≦8MM/300MM 中波高≦2.5MM 邊波高≦3MM 急峻度≦0.6%. (RMK00050) . 刷輥須持續使用,並記得要噴水. (RMK00050) . TENSION LEVELLER:EL%≦0.2%,控制C-ROLL及L-ROLL來調整弓形度. (RMK00050) | 訂單:2510DFD003/003 CG2 <生產備註> 事項如下 . ★3.烤漆最終分切限重:3～5 T。 (RMK-E_CHIN) . ★2.訂單寬度797 mm HR標準範圍807～827 mm，15t。預計以現有庫存2.0*835代用。超修 +7mm (RMK-E_CHIN) . ★1.熱軋原料審覆表編號：RSS25090005 (RMK-E_CHIN) . SKP:下工輥RA:0.5-0.8,上工輥RA:0.5-0.8,EL:2.0±0.5%, (RMK00050) . 弓形度≦8MM/300MM 中波高≦2.5MM 邊波高≦3MM 急峻度≦0.6%. (RMK00050) . 刷輥須持續使用,並記得要噴水. (RMK00050) . TENSION LEVELLER:EL%≦0.2%,控制C-ROLL及L-ROLL來調整弓形度. (RMK00050) | 訂單:2510DFD003/003 CC1 <生產備註> 事項如下 . ★5.此為超修鋼捲，請烤漆品檢加強注意邊緣鼓起之確認，每顆母鋼第一分切請計畫性暫留(當班送RCL外切10米確認板形)，原因為鼓起確認 (RMK-E_CHIN) . ★4.烤漆出口分請注意有無鼓起現象 (RMK-E_CHIN) . ★3.烤漆最終分切限重:3～5 T。 (RMK-E_CHIN) . ★2.訂單寬度797 mm HR標準範圍807～827 mm，15t。預計以現有庫存2.0*835代用。超修 +7mm (RMK-E_CHIN) . ★1.熱軋原料審覆表編號：RSS25090005 (RMK-E_CHIN) . 塗裝請使用無毒專用設備(回流管.PUMP........). (RMK00050) . 注意前處理相關設備,清潔與更換以防污染. (RMK00050) . ★品檢注意！JIS&CNS 訂單必須每滿50噸一定要再做一次TEST (RMK00259) . 【品檢】水痕允許距板邊40mm內 (RMK00348) . 【品檢】每個母鋼最後分切的尾板需量測板形,NG送RCL切除(鍍鋅內圈捲軸效應產生的邊波) (RMK00348) . 【品檢】更換色碼(含正、背面)更換時需要測試RoHS (RMK00348) . 因進位問題 BYF71 9u 手動計算 170.1基本檔設定170，批次檔電腦自動進位為175。于此聲明生產與相關檢測 塗佈量以170 為標準 (RMK00466) | 訂單:2510DFD003/003 CC2 <生產備註> 事項如下 . ★5.此為超修鋼捲，請烤漆品檢加強注意邊緣鼓起之確認，每顆母鋼第一分切請計畫性暫留(當班送RCL外切10米確認板形)，原因為鼓起確認 (RMK-E_CHIN) . ★4.烤漆出口分請注意有無鼓起現象 (RMK-E_CHIN) . ★3.烤漆最終分切限重:3～5 T。 (RMK-E_CHIN) . ★2.訂單寬度797 mm HR標準範圍807～827 mm，15t。預計以現有庫存2.0*835代用。超修 +7mm (RMK-E_CHIN) . ★1.熱軋原料審覆表編號：RSS25090005 (RMK-E_CHIN) . 塗裝請使用無毒專用設備(回流管.PUMP........). (RMK00050) . 注意前處理相關設備,清潔與更換以防污染. (RMK00050) . 20120627晨會決議 CC2生產 PPGI 時請使用表調 (RMK00191) . ★品檢注意！JIS&CNS 訂單必須每滿50噸一定要再做一次TEST (RMK00259) . 【品檢】水痕允許距板邊40mm內 (RMK00348) . 【品檢】每個母鋼最後分切的尾板需量測板形,NG送RCL切除(鍍鋅內圈捲軸效應產生的邊波) (RMK00348) . 【品檢】更換色碼(含正、背面)更換時需要測試RoHS (RMK00348) . 因進位問題 BYF71 9u 手動計算 170.1基本檔設定170，批次檔電腦自動進位為175。于此聲明生產與相關檢測 塗佈量以170 為標準 (RMK00466) | 訂單:2510DFD003/003 RCL <生產備註> 事項如下 . ★4.烤漆出口分請注意有無鼓起現象 (RMK-E_CHIN) . ★3.烤漆最終分切限重:3～5 T。 (RMK-E_CHIN) | 訂單:2510DFD003/003 CCPK 無 <生產備註> 事項 | 訂單:2510DFD003/003 CGQC <品檢備註> 事項如下 . ★3.烤漆最終分切限重:3～5 T。 (RMK-E_CHIN) . 弓形度≦8MM/300MM 中波高≦2.5MM 邊波高≦3MM 急峻度≦0.6%. (RMK00050) | 訂單:2510DFD003/003 CCQC <品檢備註> 事項如下 . ★4.烤漆出口分請注意有無鼓起現象 (RMK-E_CHIN) . ★3.烤漆最終分切限重:3～5 T。 (RMK-E_CHIN) . ★品檢注意！JIS&CNS 訂單必須每滿50噸一定要再做一次TEST (RMK00259) . 【品檢】水痕允許距板邊40mm內 (RMK00348) . 【品檢】每個母鋼最後分切的尾板需量測板形,NG送RCL切除(鍍鋅內圈捲軸效應產生的邊波) (RMK00348) . 【品檢】更換色碼(含正、背面)更換時需要測試RoHS (RMK00348) . 因進位問題 BYF71 9u 手動計算 170.1基本檔設定170，批次檔電腦自動進位為175。于此聲明生產與相關檢測 塗佈量以170 為標準 (RMK00466) | 訂單:2510DFD003/003 TOL 無 <生產備註> 事項 | ★1.熱軋原料審覆表編號：RSS25090005^^/CPL/CR1/CR2/CG1/CG2/CC1/CC2/ <<.E_CHIN 2025/09/18 14:04.>> ★2.訂單寬度797 mm HR標準範圍807～827 mm，15t。預計以現有庫存2.0*835代用。超修 +7mm^^/CPL/CR1/CR2/CG1/CG2/CC1/CC2/ <<.E_CHIN 2025/09/17 15:11.>> ★3.烤漆最終分切限重:3～5 T。^^/CPL/CR1/CR2/CG1/CG2/CC1/CC2/CGQC/CCQC/RCL/^^ <<.E_CHIN 2025/09/17 15:11.>> ★4.烤漆出口分請注意有無鼓起現象^^/CC1/CC2/CCQC/RCL/^^ <<.E_CHIN 2025/09/17 15:11.>> ★5.此為超修鋼捲，請烤漆品檢加強注意邊緣鼓起之確認，每顆母鋼第一分切請計畫性暫留(當班送RCL外切10米確認板形)，原因為鼓起確認^^/CC1/CC2/^^ <<.E_CHIN 2025/09/17 15:12.>> | 訂單 2510DFD003/003 修改記錄如下: 20250916 14:18:28 (93025) 退火碼: >> S1, 用途碼: >> CIC001, 背面標示: >> S000, 訂單背面顏色(五碼): >> BYF71, 背面漆膜厚: >> NOM, 背面漆塗漆型式幾塗幾烤: >> 1, 鉻酸鹽: >> Z, 訂單厚度: >> 0.326, 訂單重: >> 15, 重量容許率(下限): >> 10, 重量容許率(上限): >> 10, 訂單寬度: >> 797, 鍍製方式: >> BC, 鋼捲內徑: >> 508, 鋼捲下限重: >> 3, 鋼捲上限重: >> 5, 壓花條件碼: >> -, 表面花紋: >> Z, GL鋅花要求下限: >> 0, GL鋅花要求上限: >> 0, 綠色識別碼: >> R2, 印刷輥號: >> -, 產品代碼: >> PPGI, 皮膜碼: >> -, 單位別: >> M, 油品種類: >> Z, 塗油量: >> Z, 包裝代碼: >> S3 , 保護膜碼: >> -, 客戶試片取樣型式: >> -, 調質碼: >> S, 套筒碼: >> E , 規格: >> CGCC-10, 製造標準: >> CNS, 表面處理劑種類: >> Z, 表面處理劑塗佈量: >> Z, 伸長率測試: >> N, 硬度測試碼: >> N, 抗拉強度測試: >> N, 降伏強度測試: >> N, 厚度變異: >> -2.4, 訂單正面顏色(五碼): >> ABF54, 正面漆膜厚: >> 25, 正面漆塗漆型式幾塗幾烤: >> 2, 修邊碼: >> Y, 重量碼: >> AW, 鋼捲捲向: >> O, 鍍層碼: >> Z08, | H:厚度偏薄 | [訂單訊息通知] 2025/09/17 下午 03:09:43 *** (秦大維 >> 通知 >> Winnie Chang, Emily Hong, XinYi Wu) 訊息 : 別假裝沒事！還是要送審覆表...本單HOLD
PPGI | 2510DFD003/004 |  | 1. 部分大陸料含B元素超過CNS規範管制，故請原料CNS規範之訂單不要配大陸料 (OFP00684)-{.不符.} | 1. 訂單若有厚度變異，冷軋厚度公差比照烤漆計算公式 , 但最小為 1/2 公差做設定 (OFP00254)-{.不符.} 2. "偏薄要求訂單" 鍍後厚度減 鍍後厚度下限需大於 0.02 MM,以免發生厚度不足狀況 (OFP00369)-{.不符.} 3. 部分大陸料含B元素超過CNS規範管制，故請原料CNS規範之訂單不要配大陸料 (OFP00684)-{.不符.} | 訂單:2510DFD003/004 CPL <生產備註> 事項如下 . ★3.烤漆最終分切限重:3～5 T。 (RMK-E_CHIN) . ★2.訂單寬度797 mm HR標準範圍807～827 mm，15t。預計以現有庫存2.0*835代用。超修 +7mm (RMK-E_CHIN) . ★1.熱軋原料審覆表編號：RSS25090005 (RMK-E_CHIN) . 除HGI/ HGL 訂單邊緣不噴油. 其餘皆側緣噴油 (RMK00285) | 訂單:2510DFD003/004 CR1 <生產備註> 事項如下 . ★3.烤漆最終分切限重:3～5 T。 (RMK-E_CHIN) . ★2.訂單寬度797 mm HR標準範圍807～827 mm，15t。預計以現有庫存2.0*835代用。超修 +7mm (RMK-E_CHIN) . ★1.熱軋原料審覆表編號：RSS25090005 (RMK-E_CHIN) . 每組工輥生產之第一顆鋼捲, 檢查振動輥痕或砂輪痕 (RMK00307) | 訂單:2510DFD003/004 CR2 <生產備註> 事項如下 . ★3.烤漆最終分切限重:3～5 T。 (RMK-E_CHIN) . ★2.訂單寬度797 mm HR標準範圍807～827 mm，15t。預計以現有庫存2.0*835代用。超修 +7mm (RMK-E_CHIN) . ★1.熱軋原料審覆表編號：RSS25090005 (RMK-E_CHIN) . 每組工輥生產之第一顆鋼捲, 檢查振動輥痕或砂輪痕 (RMK00307) | 訂單:2510DFD003/004 CG1 <生產備註> 事項如下 . ★3.烤漆最終分切限重:3～5 T。 (RMK-E_CHIN) . ★2.訂單寬度797 mm HR標準範圍807～827 mm，15t。預計以現有庫存2.0*835代用。超修 +7mm (RMK-E_CHIN) . ★1.熱軋原料審覆表編號：RSS25090005 (RMK-E_CHIN) . SKP:下工輥RA:0.5-0.8,上工輥RA:0.5-0.8,EL:2.0±0.5%, (RMK00050) . 弓形度≦8MM/300MM 中波高≦2.5MM 邊波高≦3MM 急峻度≦0.6%. (RMK00050) . 刷輥須持續使用,並記得要噴水. (RMK00050) . TENSION LEVELLER:EL%≦0.2%,控制C-ROLL及L-ROLL來調整弓形度. (RMK00050) | 訂單:2510DFD003/004 CG2 <生產備註> 事項如下 . ★3.烤漆最終分切限重:3～5 T。 (RMK-E_CHIN) . ★2.訂單寬度797 mm HR標準範圍807～827 mm，15t。預計以現有庫存2.0*835代用。超修 +7mm (RMK-E_CHIN) . ★1.熱軋原料審覆表編號：RSS25090005 (RMK-E_CHIN) . SKP:下工輥RA:0.5-0.8,上工輥RA:0.5-0.8,EL:2.0±0.5%, (RMK00050) . 弓形度≦8MM/300MM 中波高≦2.5MM 邊波高≦3MM 急峻度≦0.6%. (RMK00050) . 刷輥須持續使用,並記得要噴水. (RMK00050) . TENSION LEVELLER:EL%≦0.2%,控制C-ROLL及L-ROLL來調整弓形度. (RMK00050) | 訂單:2510DFD003/004 CC1 <生產備註> 事項如下 . ★5.此為超修鋼捲，請烤漆品檢加強注意邊緣鼓起之確認，每顆母鋼第一分切請計畫性暫留(當班送RCL外切10米確認板形)，原因為鼓起確認 (RMK-E_CHIN) . ★4.烤漆出口分請注意有無鼓起現象 (RMK-E_CHIN) . ★3.烤漆最終分切限重:3～5 T。 (RMK-E_CHIN) . ★2.訂單寬度797 mm HR標準範圍807～827 mm，15t。預計以現有庫存2.0*835代用。超修 +7mm (RMK-E_CHIN) . ★1.熱軋原料審覆表編號：RSS25090005 (RMK-E_CHIN) . 塗裝請使用無毒專用設備(回流管.PUMP........). (RMK00050) . 注意前處理相關設備,清潔與更換以防污染. (RMK00050) . ★品檢注意！JIS&CNS 訂單必須每滿50噸一定要再做一次TEST (RMK00259) . ★注意！AYF632,ABF522,ABF532 自2015/05/13起,為改善色差原液黏度降至80秒。 (RMK00321) . 塗裝室調整黏度時請注意原液黏度80" (RMK00321) . 【品檢】水痕允許距板邊40mm內 (RMK00348) . 【品檢】每個母鋼最後分切的尾板需量測板形,NG送RCL切除(鍍鋅內圈捲軸效應產生的邊波) (RMK00348) . 【品檢】更換色碼(含正、背面)更換時需要測試RoHS (RMK00348) . 因進位問題 BYF71 9u 手動計算 170.1基本檔設定170，批次檔電腦自動進位為175。于此聲明生產與相關檢測 塗佈量以170 為標準 (RMK00466) | 訂單:2510DFD003/004 CC2 <生產備註> 事項如下 . ★5.此為超修鋼捲，請烤漆品檢加強注意邊緣鼓起之確認，每顆母鋼第一分切請計畫性暫留(當班送RCL外切10米確認板形)，原因為鼓起確認 (RMK-E_CHIN) . ★4.烤漆出口分請注意有無鼓起現象 (RMK-E_CHIN) . ★3.烤漆最終分切限重:3～5 T。 (RMK-E_CHIN) . ★2.訂單寬度797 mm HR標準範圍807～827 mm，15t。預計以現有庫存2.0*835代用。超修 +7mm (RMK-E_CHIN) . ★1.熱軋原料審覆表編號：RSS25090005 (RMK-E_CHIN) . 塗裝請使用無毒專用設備(回流管.PUMP........). (RMK00050) . 注意前處理相關設備,清潔與更換以防污染. (RMK00050) . 20120627晨會決議 CC2生產 PPGI 時請使用表調 (RMK00191) . ★品檢注意！JIS&CNS 訂單必須每滿50噸一定要再做一次TEST (RMK00259) . ★注意！AYF632,ABF522,ABF532 自2015/05/13起,為改善色差原液黏度降至80秒。 (RMK00321) . 塗裝室調整黏度時請注意原液黏度80" (RMK00321) . 【品檢】水痕允許距板邊40mm內 (RMK00348) . 【品檢】每個母鋼最後分切的尾板需量測板形,NG送RCL切除(鍍鋅內圈捲軸效應產生的邊波) (RMK00348) . 【品檢】更換色碼(含正、背面)更換時需要測試RoHS (RMK00348) . 因進位問題 BYF71 9u 手動計算 170.1基本檔設定170，批次檔電腦自動進位為175。于此聲明生產與相關檢測 塗佈量以170 為標準 (RMK00466) | 訂單:2510DFD003/004 RCL <生產備註> 事項如下 . ★4.烤漆出口分請注意有無鼓起現象 (RMK-E_CHIN) . ★3.烤漆最終分切限重:3～5 T。 (RMK-E_CHIN) | 訂單:2510DFD003/004 CCPK 無 <生產備註> 事項 | 訂單:2510DFD003/004 CGQC <品檢備註> 事項如下 . ★3.烤漆最終分切限重:3～5 T。 (RMK-E_CHIN) . 弓形度≦8MM/300MM 中波高≦2.5MM 邊波高≦3MM 急峻度≦0.6%. (RMK00050) | 訂單:2510DFD003/004 CCQC <品檢備註> 事項如下 . ★4.烤漆出口分請注意有無鼓起現象 (RMK-E_CHIN) . ★3.烤漆最終分切限重:3～5 T。 (RMK-E_CHIN) . ★品檢注意！JIS&CNS 訂單必須每滿50噸一定要再做一次TEST (RMK00259) . 【品檢】水痕允許距板邊40mm內 (RMK00348) . 【品檢】每個母鋼最後分切的尾板需量測板形,NG送RCL切除(鍍鋅內圈捲軸效應產生的邊波) (RMK00348) . 【品檢】更換色碼(含正、背面)更換時需要測試RoHS (RMK00348) . 因進位問題 BYF71 9u 手動計算 170.1基本檔設定170，批次檔電腦自動進位為175。于此聲明生產與相關檢測 塗佈量以170 為標準 (RMK00466) | 訂單:2510DFD003/004 TOL 無 <生產備註> 事項 | ★1.熱軋原料審覆表編號：RSS25090005^^/CPL/CR1/CR2/CG1/CG2/CC1/CC2/ <<.E_CHIN 2025/09/18 14:04.>> ★2.訂單寬度797 mm HR標準範圍807～827 mm，15t。預計以現有庫存2.0*835代用。超修 +7mm^^/CPL/CR1/CR2/CG1/CG2/CC1/CC2/ <<.E_CHIN 2025/09/17 15:17.>> ★3.烤漆最終分切限重:3～5 T。^^/CPL/CR1/CR2/CG1/CG2/CC1/CC2/CGQC/CCQC/RCL/^^ <<.E_CHIN 2025/09/17 15:18.>> ★4.烤漆出口分請注意有無鼓起現象^^/CC1/CC2/CCQC/RCL/^^ <<.E_CHIN 2025/09/17 15:18.>> ★5.此為超修鋼捲，請烤漆品檢加強注意邊緣鼓起之確認，每顆母鋼第一分切請計畫性暫留(當班送RCL外切10米確認板形)，原因為鼓起確認^^/CC1/CC2/^^ <<.E_CHIN 2025/09/17 15:20.>> | 訂單 2510DFD003/004 修改記錄如下: 20250916 14:18:56 (93025) 退火碼: >> S1, 用途碼: >> CIC001, 背面標示: >> S000, 訂單背面顏色(五碼): >> BYF71, 背面漆膜厚: >> NOM, 背面漆塗漆型式幾塗幾烤: >> 1, 鉻酸鹽: >> Z, 訂單厚度: >> 0.326, 訂單重: >> 15, 重量容許率(下限): >> 10, 重量容許率(上限): >> 10, 訂單寬度: >> 797, 鍍製方式: >> BC, 鋼捲內徑: >> 508, 鋼捲下限重: >> 3, 鋼捲上限重: >> 5, 壓花條件碼: >> -, 表面花紋: >> Z, GL鋅花要求下限: >> 0, GL鋅花要求上限: >> 0, 綠色識別碼: >> R2, 印刷輥號: >> -, 產品代碼: >> PPGI, 皮膜碼: >> -, 單位別: >> M, 油品種類: >> Z, 塗油量: >> Z, 包裝代碼: >> S3 , 保護膜碼: >> -, 客戶試片取樣型式: >> -, 調質碼: >> S, 套筒碼: >> E , 規格: >> CGCC-10, 製造標準: >> CNS, 表面處理劑種類: >> Z, 表面處理劑塗佈量: >> Z, 伸長率測試: >> N, 硬度測試碼: >> N, 抗拉強度測試: >> N, 降伏強度測試: >> N, 厚度變異: >> -2.4, 訂單正面顏色(五碼): >> AYF63, 正面漆膜厚: >> 25, 正面漆塗漆型式幾塗幾烤: >> 2, 修邊碼: >> Y, 重量碼: >> AW, 鋼捲捲向: >> O, 鍍層碼: >> Z08, | H:厚度偏薄 | [訂單訊息通知] 2025/09/17 3:15:20 PM 訂單訊息通知 (秦大維 >> 通知 >> Winnie Chang, Emily Hong, XinYi Wu) 訂單訊息 : 別假裝沒事！還是要送審覆表...本單HOLD
PPGI | 2510DFD003/005 |  | 1. 部分大陸料含B元素超過CNS規範管制，故請原料CNS規範之訂單不要配大陸料 (OFP00684)-{.不符.} | 1. 訂單若有厚度變異，冷軋厚度公差比照烤漆計算公式 , 但最小為 1/2 公差做設定 (OFP00254)-{.不符.} 2. "偏薄要求訂單" 鍍後厚度減 鍍後厚度下限需大於 0.02 MM,以免發生厚度不足狀況 (OFP00369)-{.不符.} 3. 部分大陸料含B元素超過CNS規範管制，故請原料CNS規範之訂單不要配大陸料 (OFP00684)-{.不符.} | 訂單:2510DFD003/005 CPL <生產備註> 事項如下 . ★3.烤漆最終分切限重:3～5 T。 (RMK-E_CHIN) . ★2.訂單寬度797 mm HR標準範圍807～827 mm，15t。預計以現有庫存2.0*835代用。超修 +7mm (RMK-E_CHIN) . ★1.熱軋原料審覆表編號：RSS25090005 (RMK-E_CHIN) . 除HGI/ HGL 訂單邊緣不噴油. 其餘皆側緣噴油 (RMK00285) | 訂單:2510DFD003/005 CR1 <生產備註> 事項如下 . ★3.烤漆最終分切限重:3～5 T。 (RMK-E_CHIN) . ★2.訂單寬度797 mm HR標準範圍807～827 mm，15t。預計以現有庫存2.0*835代用。超修 +7mm (RMK-E_CHIN) . ★1.熱軋原料審覆表編號：RSS25090005 (RMK-E_CHIN) . 每組工輥生產之第一顆鋼捲, 檢查振動輥痕或砂輪痕 (RMK00307) | 訂單:2510DFD003/005 CR2 <生產備註> 事項如下 . ★3.烤漆最終分切限重:3～5 T。 (RMK-E_CHIN) . ★2.訂單寬度797 mm HR標準範圍807～827 mm，15t。預計以現有庫存2.0*835代用。超修 +7mm (RMK-E_CHIN) . ★1.熱軋原料審覆表編號：RSS25090005 (RMK-E_CHIN) . 每組工輥生產之第一顆鋼捲, 檢查振動輥痕或砂輪痕 (RMK00307) | 訂單:2510DFD003/005 CG1 <生產備註> 事項如下 . ★3.烤漆最終分切限重:3～5 T。 (RMK-E_CHIN) . ★2.訂單寬度797 mm HR標準範圍807～827 mm，15t。預計以現有庫存2.0*835代用。超修 +7mm (RMK-E_CHIN) . ★1.熱軋原料審覆表編號：RSS25090005 (RMK-E_CHIN) . SKP:下工輥RA:0.5-0.8,上工輥RA:0.5-0.8,EL:2.0±0.5%, (RMK00050) . 弓形度≦8MM/300MM 中波高≦2.5MM 邊波高≦3MM 急峻度≦0.6%. (RMK00050) . 刷輥須持續使用,並記得要噴水. (RMK00050) . TENSION LEVELLER:EL%≦0.2%,控制C-ROLL及L-ROLL來調整弓形度. (RMK00050) | 訂單:2510DFD003/005 CG2 <生產備註> 事項如下 . ★3.烤漆最終分切限重:3～5 T。 (RMK-E_CHIN) . ★2.訂單寬度797 mm HR標準範圍807～827 mm，15t。預計以現有庫存2.0*835代用。超修 +7mm (RMK-E_CHIN) . ★1.熱軋原料審覆表編號：RSS25090005 (RMK-E_CHIN) . SKP:下工輥RA:0.5-0.8,上工輥RA:0.5-0.8,EL:2.0±0.5%, (RMK00050) . 弓形度≦8MM/300MM 中波高≦2.5MM 邊波高≦3MM 急峻度≦0.6%. (RMK00050) . 刷輥須持續使用,並記得要噴水. (RMK00050) . TENSION LEVELLER:EL%≦0.2%,控制C-ROLL及L-ROLL來調整弓形度. (RMK00050) | 訂單:2510DFD003/005 CC1 <生產備註> 事項如下 . ★5.此為超修鋼捲，請烤漆品檢加強注意邊緣鼓起之確認，每顆母鋼第一分切請計畫性暫留(當班送RCL外切10米確認板形)，原因為鼓起確認 (RMK-E_CHIN) . ★4.烤漆出口分請注意有無鼓起現象 (RMK-E_CHIN) . ★3.烤漆最終分切限重:3～5 T。 (RMK-E_CHIN) . ★2.訂單寬度797 mm HR標準範圍807～827 mm，15t。預計以現有庫存2.0*835代用。超修 +7mm (RMK-E_CHIN) . ★1.熱軋原料審覆表編號：RSS25090005 (RMK-E_CHIN) . 塗裝請使用無毒專用設備(回流管.PUMP........). (RMK00050) . 注意前處理相關設備,清潔與更換以防污染. (RMK00050) . ★品檢注意！JIS&CNS 訂單必須每滿50噸一定要再做一次TEST (RMK00259) . 【品檢】水痕允許距板邊40mm內 (RMK00348) . 【品檢】每個母鋼最後分切的尾板需量測板形,NG送RCL切除(鍍鋅內圈捲軸效應產生的邊波) (RMK00348) . 【品檢】更換色碼(含正、背面)更換時需要測試RoHS (RMK00348) . 因進位問題 BYF71 9u 手動計算 170.1基本檔設定170，批次檔電腦自動進位為175。于此聲明生產與相關檢測 塗佈量以170 為標準 (RMK00466) | 訂單:2510DFD003/005 CC2 <生產備註> 事項如下 . ★5.此為超修鋼捲，請烤漆品檢加強注意邊緣鼓起之確認，每顆母鋼第一分切請計畫性暫留(當班送RCL外切10米確認板形)，原因為鼓起確認 (RMK-E_CHIN) . ★4.烤漆出口分請注意有無鼓起現象 (RMK-E_CHIN) . ★3.烤漆最終分切限重:3～5 T。 (RMK-E_CHIN) . ★2.訂單寬度797 mm HR標準範圍807～827 mm，15t。預計以現有庫存2.0*835代用。超修 +7mm (RMK-E_CHIN) . ★1.熱軋原料審覆表編號：RSS25090005 (RMK-E_CHIN) . 塗裝請使用無毒專用設備(回流管.PUMP........). (RMK00050) . 注意前處理相關設備,清潔與更換以防污染. (RMK00050) . 20120627晨會決議 CC2生產 PPGI 時請使用表調 (RMK00191) . ★品檢注意！JIS&CNS 訂單必須每滿50噸一定要再做一次TEST (RMK00259) . 【品檢】水痕允許距板邊40mm內 (RMK00348) . 【品檢】每個母鋼最後分切的尾板需量測板形,NG送RCL切除(鍍鋅內圈捲軸效應產生的邊波) (RMK00348) . 【品檢】更換色碼(含正、背面)更換時需要測試RoHS (RMK00348) . 因進位問題 BYF71 9u 手動計算 170.1基本檔設定170，批次檔電腦自動進位為175。于此聲明生產與相關檢測 塗佈量以170 為標準 (RMK00466) | 訂單:2510DFD003/005 RCL <生產備註> 事項如下 . ★4.烤漆出口分請注意有無鼓起現象 (RMK-E_CHIN) . ★3.烤漆最終分切限重:3～5 T。 (RMK-E_CHIN) | 訂單:2510DFD003/005 CCPK 無 <生產備註> 事項 | 訂單:2510DFD003/005 CGQC <品檢備註> 事項如下 . ★3.烤漆最終分切限重:3～5 T。 (RMK-E_CHIN) . 弓形度≦8MM/300MM 中波高≦2.5MM 邊波高≦3MM 急峻度≦0.6%. (RMK00050) | 訂單:2510DFD003/005 CCQC <品檢備註> 事項如下 . ★4.烤漆出口分請注意有無鼓起現象 (RMK-E_CHIN) . ★3.烤漆最終分切限重:3～5 T。 (RMK-E_CHIN) . ★品檢注意！JIS&CNS 訂單必須每滿50噸一定要再做一次TEST (RMK00259) . 【品檢】水痕允許距板邊40mm內 (RMK00348) . 【品檢】每個母鋼最後分切的尾板需量測板形,NG送RCL切除(鍍鋅內圈捲軸效應產生的邊波) (RMK00348) . 【品檢】更換色碼(含正、背面)更換時需要測試RoHS (RMK00348) . 因進位問題 BYF71 9u 手動計算 170.1基本檔設定170，批次檔電腦自動進位為175。于此聲明生產與相關檢測 塗佈量以170 為標準 (RMK00466) | 訂單:2510DFD003/005 TOL 無 <生產備註> 事項 | ★1.熱軋原料審覆表編號：RSS25090005^^/CPL/CR1/CR2/CG1/CG2/CC1/CC2/ <<.E_CHIN 2025/09/18 14:04.>> ★2.訂單寬度797 mm HR標準範圍807～827 mm，15t。預計以現有庫存2.0*835代用。超修 +7mm^^/CPL/CR1/CR2/CG1/CG2/CC1/CC2/ <<.E_CHIN 2025/09/17 15:17.>> ★3.烤漆最終分切限重:3～5 T。^^/CPL/CR1/CR2/CG1/CG2/CC1/CC2/CGQC/CCQC/RCL/^^ <<.E_CHIN 2025/09/17 15:18.>> ★4.烤漆出口分請注意有無鼓起現象^^/CC1/CC2/CCQC/RCL/^^ <<.E_CHIN 2025/09/17 15:19.>> ★5.此為超修鋼捲，請烤漆品檢加強注意邊緣鼓起之確認，每顆母鋼第一分切請計畫性暫留(當班送RCL外切10米確認板形)，原因為鼓起確認^^/CC1/CC2/^^ <<.E_CHIN 2025/09/17 15:20.>> | 訂單 2510DFD003/005 修改記錄如下: 20250916 14:19:19 (93025) 退火碼: >> S1, 用途碼: >> CIC001, 背面標示: >> S000, 訂單背面顏色(五碼): >> BYF71, 背面漆膜厚: >> NOM, 背面漆塗漆型式幾塗幾烤: >> 1, 鉻酸鹽: >> Z, 訂單厚度: >> 0.326, 訂單重: >> 15, 重量容許率(下限): >> 10, 重量容許率(上限): >> 10, 訂單寬度: >> 797, 鍍製方式: >> BC, 鋼捲內徑: >> 508, 鋼捲下限重: >> 3, 鋼捲上限重: >> 5, 壓花條件碼: >> -, 表面花紋: >> Z, GL鋅花要求下限: >> 0, GL鋅花要求上限: >> 0, 綠色識別碼: >> R2, 印刷輥號: >> -, 產品代碼: >> PPGI, 皮膜碼: >> -, 單位別: >> M, 油品種類: >> Z, 塗油量: >> Z, 包裝代碼: >> S3 , 保護膜碼: >> -, 客戶試片取樣型式: >> -, 調質碼: >> S, 套筒碼: >> E , 規格: >> CGCC-10, 製造標準: >> CNS, 表面處理劑種類: >> Z, 表面處理劑塗佈量: >> Z, 伸長率測試: >> N, 硬度測試碼: >> N, 抗拉強度測試: >> N, 降伏強度測試: >> N, 厚度變異: >> -2.4, 訂單正面顏色(五碼): >> AYF81, 正面漆膜厚: >> 25, 正面漆塗漆型式幾塗幾烤: >> 2, 修邊碼: >> Y, 重量碼: >> AW, 鋼捲捲向: >> O, 鍍層碼: >> Z08, | H:厚度偏薄 | [訂單訊息通知] 2025/09/17 3:15:20 PM 訂單訊息通知 (秦大維 >> 通知 >> Winnie Chang, Emily Hong, XinYi Wu) 訂單訊息 : 別假裝沒事！還是要送審覆表...本單HOLD
PPGI | 2510DFD003/006 |  | 1. 部分大陸料含B元素超過CNS規範管制，故請原料CNS規範之訂單不要配大陸料 (OFP00684)-{.不符.} | 1. 訂單若有厚度變異，冷軋厚度公差比照烤漆計算公式 , 但最小為 1/2 公差做設定 (OFP00254)-{.不符.} 2. "偏薄要求訂單" 鍍後厚度減 鍍後厚度下限需大於 0.02 MM,以免發生厚度不足狀況 (OFP00369)-{.不符.} 3. 部分大陸料含B元素超過CNS規範管制，故請原料CNS規範之訂單不要配大陸料 (OFP00684)-{.不符.} | 訂單:2510DFD003/006 CPL <生產備註> 事項如下 . ★3.烤漆最終分切限重:3～5 T。 (RMK-E_CHIN) . ★2.訂單寬度797 mm HR標準範圍807～827 mm，30t。預計以現有庫存2.0*835代用。超修 +7mm (RMK-E_CHIN) . ★1.熱軋原料審覆表編號：RSS25090005 (RMK-E_CHIN) . 除HGI/ HGL 訂單邊緣不噴油. 其餘皆側緣噴油 (RMK00285) | 訂單:2510DFD003/006 CR1 <生產備註> 事項如下 . ★3.烤漆最終分切限重:3～5 T。 (RMK-E_CHIN) . ★2.訂單寬度797 mm HR標準範圍807～827 mm，30t。預計以現有庫存2.0*835代用。超修 +7mm (RMK-E_CHIN) . ★1.熱軋原料審覆表編號：RSS25090005 (RMK-E_CHIN) . 每組工輥生產之第一顆鋼捲, 檢查振動輥痕或砂輪痕 (RMK00307) | 訂單:2510DFD003/006 CR2 <生產備註> 事項如下 . ★3.烤漆最終分切限重:3～5 T。 (RMK-E_CHIN) . ★2.訂單寬度797 mm HR標準範圍807～827 mm，30t。預計以現有庫存2.0*835代用。超修 +7mm (RMK-E_CHIN) . ★1.熱軋原料審覆表編號：RSS25090005 (RMK-E_CHIN) . 每組工輥生產之第一顆鋼捲, 檢查振動輥痕或砂輪痕 (RMK00307) | 訂單:2510DFD003/006 CG1 <生產備註> 事項如下 . ★3.烤漆最終分切限重:3～5 T。 (RMK-E_CHIN) . ★2.訂單寬度797 mm HR標準範圍807～827 mm，30t。預計以現有庫存2.0*835代用。超修 +7mm (RMK-E_CHIN) . ★1.熱軋原料審覆表編號：RSS25090005 (RMK-E_CHIN) . SKP:下工輥RA:0.5-0.8,上工輥RA:0.5-0.8,EL:2.0±0.5%, (RMK00050) . 弓形度≦8MM/300MM 中波高≦2.5MM 邊波高≦3MM 急峻度≦0.6%. (RMK00050) . 刷輥須持續使用,並記得要噴水. (RMK00050) . TENSION LEVELLER:EL%≦0.2%,控制C-ROLL及L-ROLL來調整弓形度. (RMK00050) | 訂單:2510DFD003/006 CG2 <生產備註> 事項如下 . ★3.烤漆最終分切限重:3～5 T。 (RMK-E_CHIN) . ★2.訂單寬度797 mm HR標準範圍807～827 mm，30t。預計以現有庫存2.0*835代用。超修 +7mm (RMK-E_CHIN) . ★1.熱軋原料審覆表編號：RSS25090005 (RMK-E_CHIN) . SKP:下工輥RA:0.5-0.8,上工輥RA:0.5-0.8,EL:2.0±0.5%, (RMK00050) . 弓形度≦8MM/300MM 中波高≦2.5MM 邊波高≦3MM 急峻度≦0.6%. (RMK00050) . 刷輥須持續使用,並記得要噴水. (RMK00050) . TENSION LEVELLER:EL%≦0.2%,控制C-ROLL及L-ROLL來調整弓形度. (RMK00050) | 訂單:2510DFD003/006 CC1 <生產備註> 事項如下 . ★5.此為超修鋼捲，請烤漆品檢加強注意邊緣鼓起之確認，每顆母鋼第一分切請計畫性暫留(當班送RCL外切10米確認板形)，原因為鼓起確認 (RMK-E_CHIN) . ★4.烤漆出口分請注意有無鼓起現象 (RMK-E_CHIN) . ★3.烤漆最終分切限重:3～5 T。 (RMK-E_CHIN) . ★2.訂單寬度797 mm HR標準範圍807～827 mm，30t。預計以現有庫存2.0*835代用。超修 +7mm (RMK-E_CHIN) . ★1.熱軋原料審覆表編號：RSS25090005 (RMK-E_CHIN) . 塗裝請使用無毒專用設備(回流管.PUMP........). (RMK00050) . 注意前處理相關設備,清潔與更換以防污染. (RMK00050) . ★品檢注意！JIS&CNS 訂單必須每滿50噸一定要再做一次TEST (RMK00259) . 【品檢】水痕允許距板邊40mm內 (RMK00348) . 【品檢】每個母鋼最後分切的尾板需量測板形,NG送RCL切除(鍍鋅內圈捲軸效應產生的邊波) (RMK00348) . 【品檢】更換色碼(含正、背面)更換時需要測試RoHS (RMK00348) . 因進位問題 BYF71 9u 手動計算 170.1基本檔設定170，批次檔電腦自動進位為175。于此聲明生產與相關檢測 塗佈量以170 為標準 (RMK00466) | 訂單:2510DFD003/006 CC2 <生產備註> 事項如下 . ★5.此為超修鋼捲，請烤漆品檢加強注意邊緣鼓起之確認，每顆母鋼第一分切請計畫性暫留(當班送RCL外切10米確認板形)，原因為鼓起確認 (RMK-E_CHIN) . ★4.烤漆出口分請注意有無鼓起現象 (RMK-E_CHIN) . ★3.烤漆最終分切限重:3～5 T。 (RMK-E_CHIN) . ★2.訂單寬度797 mm HR標準範圍807～827 mm，30t。預計以現有庫存2.0*835代用。超修 +7mm (RMK-E_CHIN) . ★1.熱軋原料審覆表編號：RSS25090005 (RMK-E_CHIN) . 塗裝請使用無毒專用設備(回流管.PUMP........). (RMK00050) . 注意前處理相關設備,清潔與更換以防污染. (RMK00050) . 20120627晨會決議 CC2生產 PPGI 時請使用表調 (RMK00191) . ★品檢注意！JIS&CNS 訂單必須每滿50噸一定要再做一次TEST (RMK00259) . 【品檢】水痕允許距板邊40mm內 (RMK00348) . 【品檢】每個母鋼最後分切的尾板需量測板形,NG送RCL切除(鍍鋅內圈捲軸效應產生的邊波) (RMK00348) . 【品檢】更換色碼(含正、背面)更換時需要測試RoHS (RMK00348) . 因進位問題 BYF71 9u 手動計算 170.1基本檔設定170，批次檔電腦自動進位為175。于此聲明生產與相關檢測 塗佈量以170 為標準 (RMK00466) | 訂單:2510DFD003/006 RCL <生產備註> 事項如下 . ★4.烤漆出口分請注意有無鼓起現象 (RMK-E_CHIN) . ★3.烤漆最終分切限重:3～5 T。 (RMK-E_CHIN) | 訂單:2510DFD003/006 CCPK 無 <生產備註> 事項 | 訂單:2510DFD003/006 CGQC <品檢備註> 事項如下 . ★3.烤漆最終分切限重:3～5 T。 (RMK-E_CHIN) . 弓形度≦8MM/300MM 中波高≦2.5MM 邊波高≦3MM 急峻度≦0.6%. (RMK00050) | 訂單:2510DFD003/006 CCQC <品檢備註> 事項如下 . ★4.烤漆出口分請注意有無鼓起現象 (RMK-E_CHIN) . ★3.烤漆最終分切限重:3～5 T。 (RMK-E_CHIN) . ★品檢注意！JIS&CNS 訂單必須每滿50噸一定要再做一次TEST (RMK00259) . 【品檢】水痕允許距板邊40mm內 (RMK00348) . 【品檢】每個母鋼最後分切的尾板需量測板形,NG送RCL切除(鍍鋅內圈捲軸效應產生的邊波) (RMK00348) . 【品檢】更換色碼(含正、背面)更換時需要測試RoHS (RMK00348) . 因進位問題 BYF71 9u 手動計算 170.1基本檔設定170，批次檔電腦自動進位為175。于此聲明生產與相關檢測 塗佈量以170 為標準 (RMK00466) | 訂單:2510DFD003/006 TOL 無 <生產備註> 事項 | ★1.熱軋原料審覆表編號：RSS25090005^^/CPL/CR1/CR2/CG1/CG2/CC1/CC2/ <<.E_CHIN 2025/09/18 14:05.>> ★2.訂單寬度797 mm HR標準範圍807～827 mm，30t。預計以現有庫存2.0*835代用。超修 +7mm^^/CPL/CR1/CR2/CG1/CG2/CC1/CC2/ <<.E_CHIN 2025/09/18 14:12.>> ★3.烤漆最終分切限重:3～5 T。^^/CPL/CR1/CR2/CG1/CG2/CC1/CC2/CGQC/CCQC/RCL/^^ <<.E_CHIN 2025/09/17 15:18.>> ★4.烤漆出口分請注意有無鼓起現象^^/CC1/CC2/CCQC/RCL/^^ <<.E_CHIN 2025/09/17 15:20.>> ★5.此為超修鋼捲，請烤漆品檢加強注意邊緣鼓起之確認，每顆母鋼第一分切請計畫性暫留(當班送RCL外切10米確認板形)，原因為鼓起確認^^/CC1/CC2/^^ <<.E_CHIN 2025/09/17 15:20.>> | 訂單 2510DFD003/006 修改記錄如下: 20250916 14:19:41 (93025) 退火碼: >> S1, 用途碼: >> CIC001, 背面標示: >> S000, 訂單背面顏色(五碼): >> BYF71, 背面漆膜厚: >> NOM, 背面漆塗漆型式幾塗幾烤: >> 1, 鉻酸鹽: >> Z, 訂單厚度: >> 0.326, 訂單重: >> 30, 重量容許率(下限): >> 10, 重量容許率(上限): >> 10, 訂單寬度: >> 797, 鍍製方式: >> BC, 鋼捲內徑: >> 508, 鋼捲下限重: >> 3, 鋼捲上限重: >> 5, 壓花條件碼: >> -, 表面花紋: >> Z, GL鋅花要求下限: >> 0, GL鋅花要求上限: >> 0, 綠色識別碼: >> R2, 印刷輥號: >> -, 產品代碼: >> PPGI, 皮膜碼: >> -, 單位別: >> M, 油品種類: >> Z, 塗油量: >> Z, 包裝代碼: >> S3 , 保護膜碼: >> -, 客戶試片取樣型式: >> -, 調質碼: >> S, 套筒碼: >> E , 規格: >> CGCC-10, 製造標準: >> CNS, 表面處理劑種類: >> Z, 表面處理劑塗佈量: >> Z, 伸長率測試: >> N, 硬度測試碼: >> N, 抗拉強度測試: >> N, 降伏強度測試: >> N, 厚度變異: >> -2.4, 訂單正面顏色(五碼): >> AYF53, 正面漆膜厚: >> 25, 正面漆塗漆型式幾塗幾烤: >> 2, 修邊碼: >> Y, 重量碼: >> AW, 鋼捲捲向: >> O, 鍍層碼: >> Z08, | H:厚度偏薄 | [訂單訊息通知] 2025/09/17 3:15:20 PM 訂單訊息通知 (秦大維 >> 通知 >> Winnie Chang, Emily Hong, XinYi Wu) 訂單訊息 : 別假裝沒事！還是要送審覆表...本單HOLD
PPGI | 2510DFD005/001 |  | 1. 部分大陸料含B元素超過CNS規範管制，故請原料CNS規範之訂單不要配大陸料 (OFP00684)-{.不符.} | 1. 訂單若有厚度變異，冷軋厚度公差比照烤漆計算公式 , 但最小為 1/2 公差做設定 (OFP00254)-{.不符.} 2. "偏薄要求訂單" 鍍後厚度減 鍍後厚度下限需大於 0.02 MM,以免發生厚度不足狀況 (OFP00369)-{.不符.} 3. 部分大陸料含B元素超過CNS規範管制，故請原料CNS規範之訂單不要配大陸料 (OFP00684)-{.不符.} | 訂單:2510DFD005/001 CPL <生產備註> 事項如下 . 除HGI/ HGL 訂單邊緣不噴油. 其餘皆側緣噴油 (RMK00285) | 訂單:2510DFD005/001 CR1 <生產備註> 事項如下 . 每組工輥生產之第一顆鋼捲, 檢查振動輥痕或砂輪痕 (RMK00307) | 訂單:2510DFD005/001 CR2 <生產備註> 事項如下 . 每組工輥生產之第一顆鋼捲, 檢查振動輥痕或砂輪痕 (RMK00307) | 訂單:2510DFD005/001 CG1 <生產備註> 事項如下 . SKP:下工輥RA:0.5-0.8,上工輥RA:0.5-0.8,EL:2.0±0.5%, (RMK00050) . 弓形度≦8MM/300MM 中波高≦2.5MM 邊波高≦3MM 急峻度≦0.6%. (RMK00050) . 刷輥須持續使用,並記得要噴水. (RMK00050) . TENSION LEVELLER:EL%≦0.2%,控制C-ROLL及L-ROLL來調整弓形度. (RMK00050) | 訂單:2510DFD005/001 CG2 <生產備註> 事項如下 . SKP:下工輥RA:0.5-0.8,上工輥RA:0.5-0.8,EL:2.0±0.5%, (RMK00050) . 弓形度≦8MM/300MM 中波高≦2.5MM 邊波高≦3MM 急峻度≦0.6%. (RMK00050) . 刷輥須持續使用,並記得要噴水. (RMK00050) . TENSION LEVELLER:EL%≦0.2%,控制C-ROLL及L-ROLL來調整弓形度. (RMK00050) | 訂單:2510DFD005/001 CC1 <生產備註> 事項如下 . 塗裝請使用無毒專用設備(回流管.PUMP........). (RMK00050) . 注意前處理相關設備,清潔與更換以防污染. (RMK00050) . ★品檢注意！JIS&CNS 訂單必須每滿50噸一定要再做一次TEST (RMK00259) . ★注意！AYF632,ABF522,ABF532 自2015/05/13起,為改善色差原液黏度降至80秒。 (RMK00321) . 塗裝室調整黏度時請注意原液黏度80" (RMK00321) . 【品檢】水痕允許距板邊40mm內 (RMK00348) . 【品檢】每個母鋼最後分切的尾板需量測板形,NG送RCL切除(鍍鋅內圈捲軸效應產生的邊波) (RMK00348) . 【品檢】更換色碼(含正、背面)更換時需要測試RoHS (RMK00348) . 因進位問題 BYF71 9u 手動計算 170.1基本檔設定170，批次檔電腦自動進位為175。于此聲明生產與相關檢測 塗佈量以170 為標準 (RMK00466) | 訂單:2510DFD005/001 CC2 <生產備註> 事項如下 . 塗裝請使用無毒專用設備(回流管.PUMP........). (RMK00050) . 注意前處理相關設備,清潔與更換以防污染. (RMK00050) . 20120627晨會決議 CC2生產 PPGI 時請使用表調 (RMK00191) . ★品檢注意！JIS&CNS 訂單必須每滿50噸一定要再做一次TEST (RMK00259) . ★注意！AYF632,ABF522,ABF532 自2015/05/13起,為改善色差原液黏度降至80秒。 (RMK00321) . 塗裝室調整黏度時請注意原液黏度80" (RMK00321) . 【品檢】水痕允許距板邊40mm內 (RMK00348) . 【品檢】每個母鋼最後分切的尾板需量測板形,NG送RCL切除(鍍鋅內圈捲軸效應產生的邊波) (RMK00348) . 【品檢】更換色碼(含正、背面)更換時需要測試RoHS (RMK00348) . 因進位問題 BYF71 9u 手動計算 170.1基本檔設定170，批次檔電腦自動進位為175。于此聲明生產與相關檢測 塗佈量以170 為標準 (RMK00466) | 訂單:2510DFD005/001 RCL 無 <生產備註> 事項 | 訂單:2510DFD005/001 CCPK 無 <生產備註> 事項 | 訂單:2510DFD005/001 CGQC <品檢備註> 事項如下 . 弓形度≦8MM/300MM 中波高≦2.5MM 邊波高≦3MM 急峻度≦0.6%. (RMK00050) | 訂單:2510DFD005/001 CCQC <品檢備註> 事項如下 . ★品檢注意！JIS&CNS 訂單必須每滿50噸一定要再做一次TEST (RMK00259) . 【品檢】水痕允許距板邊40mm內 (RMK00348) . 【品檢】每個母鋼最後分切的尾板需量測板形,NG送RCL切除(鍍鋅內圈捲軸效應產生的邊波) (RMK00348) . 【品檢】更換色碼(含正、背面)更換時需要測試RoHS (RMK00348) . 因進位問題 BYF71 9u 手動計算 170.1基本檔設定170，批次檔電腦自動進位為175。于此聲明生產與相關檢測 塗佈量以170 為標準 (RMK00466) | 訂單:2510DFD005/001 TOL 無 <生產備註> 事項 |  | 訂單 2510DFD005/001 修改記錄如下: 20250916 14:51:49 (93025) 退火碼: >> S1, 用途碼: >> CIC001, 背面標示: >> S000, 訂單背面顏色(五碼): >> BYF71, 背面漆膜厚: >> NOM, 背面漆塗漆型式幾塗幾烤: >> 1, 鉻酸鹽: >> Z, 訂單厚度: >> 0.326, 訂單重: >> 15, 重量容許率(下限): >> 10, 重量容許率(上限): >> 10, 訂單寬度: >> 715, 鍍製方式: >> BC, 鋼捲內徑: >> 508, 鋼捲下限重: >> 3, 鋼捲上限重: >> 5, 壓花條件碼: >> -, 表面花紋: >> Z, GL鋅花要求下限: >> 0, GL鋅花要求上限: >> 0, 綠色識別碼: >> R1, 印刷輥號: >> -, 產品代碼: >> PPGI, 皮膜碼: >> -, 單位別: >> M, 油品種類: >> Z, 塗油量: >> Z, 包裝代碼: >> S3 , 保護膜碼: >> -, 客戶試片取樣型式: >> -, 調質碼: >> S, 套筒碼: >> E , 規格: >> CGCC-10, 製造標準: >> CNS, 表面處理劑種類: >> Z, 表面處理劑塗佈量: >> Z, 伸長率測試: >> N, 硬度測試碼: >> N, 抗拉強度測試: >> N, 降伏強度測試: >> N, 厚度變異: >> -2.4, 訂單正面顏色(五碼): >> AYF63, 正面漆膜厚: >> 25, 正面漆塗漆型式幾塗幾烤: >> 2, 修邊碼: >> Y, 重量碼: >> AW, 鋼捲捲向: >> O, 鍍層碼: >> Z08, | H:厚度偏薄
PPGI | 2510DFD005/002 |  | 1. 部分大陸料含B元素超過CNS規範管制，故請原料CNS規範之訂單不要配大陸料 (OFP00684)-{.不符.} | 1. 訂單若有厚度變異，冷軋厚度公差比照烤漆計算公式 , 但最小為 1/2 公差做設定 (OFP00254)-{.不符.} 2. "偏薄要求訂單" 鍍後厚度減 鍍後厚度下限需大於 0.02 MM,以免發生厚度不足狀況 (OFP00369)-{.不符.} 3. 部分大陸料含B元素超過CNS規範管制，故請原料CNS規範之訂單不要配大陸料 (OFP00684)-{.不符.} | 訂單:2510DFD005/002 CPL <生產備註> 事項如下 . 除HGI/ HGL 訂單邊緣不噴油. 其餘皆側緣噴油 (RMK00285) | 訂單:2510DFD005/002 CR1 <生產備註> 事項如下 . 每組工輥生產之第一顆鋼捲, 檢查振動輥痕或砂輪痕 (RMK00307) | 訂單:2510DFD005/002 CR2 <生產備註> 事項如下 . 每組工輥生產之第一顆鋼捲, 檢查振動輥痕或砂輪痕 (RMK00307) | 訂單:2510DFD005/002 CG1 <生產備註> 事項如下 . SKP:下工輥RA:0.5-0.8,上工輥RA:0.5-0.8,EL:2.0±0.5%, (RMK00050) . 弓形度≦8MM/300MM 中波高≦2.5MM 邊波高≦3MM 急峻度≦0.6%. (RMK00050) . 刷輥須持續使用,並記得要噴水. (RMK00050) . TENSION LEVELLER:EL%≦0.2%,控制C-ROLL及L-ROLL來調整弓形度. (RMK00050) | 訂單:2510DFD005/002 CG2 <生產備註> 事項如下 . SKP:下工輥RA:0.5-0.8,上工輥RA:0.5-0.8,EL:2.0±0.5%, (RMK00050) . 弓形度≦8MM/300MM 中波高≦2.5MM 邊波高≦3MM 急峻度≦0.6%. (RMK00050) . 刷輥須持續使用,並記得要噴水. (RMK00050) . TENSION LEVELLER:EL%≦0.2%,控制C-ROLL及L-ROLL來調整弓形度. (RMK00050) | 訂單:2510DFD005/002 CC1 <生產備註> 事項如下 . 塗裝請使用無毒專用設備(回流管.PUMP........). (RMK00050) . 注意前處理相關設備,清潔與更換以防污染. (RMK00050) . ★品檢注意！JIS&CNS 訂單必須每滿50噸一定要再做一次TEST (RMK00259) . ★注意！AYF632,ABF522,ABF532 自2015/05/13起,為改善色差原液黏度降至80秒。 (RMK00321) . 塗裝室調整黏度時請注意原液黏度80" (RMK00321) . 【品檢】水痕允許距板邊40mm內 (RMK00348) . 【品檢】每個母鋼最後分切的尾板需量測板形,NG送RCL切除(鍍鋅內圈捲軸效應產生的邊波) (RMK00348) . 【品檢】更換色碼(含正、背面)更換時需要測試RoHS (RMK00348) | 訂單:2510DFD005/002 CC2 <生產備註> 事項如下 . 塗裝請使用無毒專用設備(回流管.PUMP........). (RMK00050) . 注意前處理相關設備,清潔與更換以防污染. (RMK00050) . 20120627晨會決議 CC2生產 PPGI 時請使用表調 (RMK00191) . ★品檢注意！JIS&CNS 訂單必須每滿50噸一定要再做一次TEST (RMK00259) . ★注意！AYF632,ABF522,ABF532 自2015/05/13起,為改善色差原液黏度降至80秒。 (RMK00321) . 塗裝室調整黏度時請注意原液黏度80" (RMK00321) . 【品檢】水痕允許距板邊40mm內 (RMK00348) . 【品檢】每個母鋼最後分切的尾板需量測板形,NG送RCL切除(鍍鋅內圈捲軸效應產生的邊波) (RMK00348) . 【品檢】更換色碼(含正、背面)更換時需要測試RoHS (RMK00348) | 訂單:2510DFD005/002 RCL 無 <生產備註> 事項 | 訂單:2510DFD005/002 CCPK 無 <生產備註> 事項 | 訂單:2510DFD005/002 CGQC <品檢備註> 事項如下 . 弓形度≦8MM/300MM 中波高≦2.5MM 邊波高≦3MM 急峻度≦0.6%. (RMK00050) | 訂單:2510DFD005/002 CCQC <品檢備註> 事項如下 . ★品檢注意！JIS&CNS 訂單必須每滿50噸一定要再做一次TEST (RMK00259) . 【品檢】水痕允許距板邊40mm內 (RMK00348) . 【品檢】每個母鋼最後分切的尾板需量測板形,NG送RCL切除(鍍鋅內圈捲軸效應產生的邊波) (RMK00348) . 【品檢】更換色碼(含正、背面)更換時需要測試RoHS (RMK00348) | 訂單:2510DFD005/002 TOL 無 <生產備註> 事項 |  | 訂單 2510DFD005/002 修改記錄如下: 20250916 14:52:44 (93025) 退火碼: >> S1, 用途碼: >> CIC001, 背面標示: >> S000, 訂單背面顏色(五碼): >> BYZ6K, 背面漆膜厚: >> NOM, 背面漆塗漆型式幾塗幾烤: >> 2, 鉻酸鹽: >> Z, 訂單厚度: >> 0.326, 訂單重: >> 15, 重量容許率(下限): >> 10, 重量容許率(上限): >> 10, 訂單寬度: >> 770, 鍍製方式: >> BC, 鋼捲內徑: >> 508, 鋼捲下限重: >> 3, 鋼捲上限重: >> 5, 壓花條件碼: >> -, 表面花紋: >> Z, GL鋅花要求下限: >> 0, GL鋅花要求上限: >> 0, 綠色識別碼: >> R1, 印刷輥號: >> -, 產品代碼: >> PPGI, 皮膜碼: >> -, 單位別: >> M, 油品種類: >> Z, 塗油量: >> Z, 包裝代碼: >> S3 , 保護膜碼: >> -, 客戶試片取樣型式: >> -, 調質碼: >> S, 套筒碼: >> E , 規格: >> CGCC-10, 製造標準: >> CNS, 表面處理劑種類: >> Z, 表面處理劑塗佈量: >> Z, 伸長率測試: >> N, 硬度測試碼: >> N, 抗拉強度測試: >> N, 降伏強度測試: >> N, 厚度變異: >> -2.4, 訂單正面顏色(五碼): >> AYF63, 正面漆膜厚: >> 25, 正面漆塗漆型式幾塗幾烤: >> 2, 修邊碼: >> Y, 重量碼: >> AW, 鋼捲捲向: >> O, 鍍層碼: >> Z08, 20250917 11:55:34 (93025) 訂單寬度: 770 >> 765, | H:厚度偏薄
PPGL | 2510DFD007/001 | 1. 大宗浪板（國內）背標限制使用...C0008 (OFP00551)-{.不符.} 2. 避免客戶下單用途別與色碼不符 (用途碼:COA034, 正面色碼:1C1662 不符)(OFP00029)-{.不符.} |  | 1. 訂單若有厚度變異，冷軋厚度公差比照烤漆計算公式 , 但最小為 1/2 公差做設定 (OFP00254)-{.不符.} 2. "偏薄要求訂單" 鍍後厚度減 鍍後厚度下限需大於 0.02 MM,以免發生厚度不足狀況 (OFP00369)-{.不符.} 3. 大宗浪板（國內）背標限制使用...C0008 (OFP00551)-{.不符.} | 訂單:2510DFD007/001 CPL <生產備註> 事項如下 . 除HGI/ HGL 訂單邊緣不噴油. 其餘皆側緣噴油 (RMK00285) | 訂單:2510DFD007/001 CR1 <生產備註> 事項如下 . 1.PPGL 用途 大宗浪板 (國內) COA034為偏薄設定,由冷軋厚度設定確認 (RMK00513) . 1.1.訂單 AC 鍍鋅厚度公差管制0.52mm ± 0.10 (冷軋厚度設定 0.461mm) (RMK00513) . 1.2.訂單 AC 鍍鋅厚度公差管制0.42mm ± 0.10 (冷軋厚度設定 0.363mm) (RMK00513) | 訂單:2510DFD007/001 CR2 <生產備註> 事項如下 . 1.PPGL 用途 大宗浪板 (國內) COA034為偏薄設定,由冷軋厚度設定確認 (RMK00513) . 1.1.訂單 AC 鍍鋅厚度公差管制0.52mm ± 0.10 (冷軋厚度設定 0.461mm) (RMK00513) . 1.2.訂單 AC 鍍鋅厚度公差管制0.42mm ± 0.10 (冷軋厚度設定 0.363mm) (RMK00513) | 訂單:2510DFD007/001 CG1 <生產備註> 事項如下 . 1.PPGL 用途 大宗浪板 (國內) COA034為偏薄設定,由冷軋厚度設定確認 (RMK00513) . 1.1.訂單 AC 鍍鋅厚度公差管制0.52mm ± 0.10 (冷軋厚度設定 0.461mm) (RMK00513) . 1.2.訂單 AC 鍍鋅厚度公差管制0.42mm ± 0.10 (冷軋厚度設定 0.363mm) (RMK00513) . 1.3.注意SKP+T/L伸長率請控制=1.0~1.5%！因此單已經偏薄設定。但若板形問題需加大伸長率，可繼續生產事後再請回報 (RMK00513) | 訂單:2510DFD007/001 CG2 <生產備註> 事項如下 . 1.PPGL 用途 大宗浪板 (國內) COA034為偏薄設定,由冷軋厚度設定確認 (RMK00513) . 1.1.訂單 AC 鍍鋅厚度公差管制0.52mm ± 0.10 (冷軋厚度設定 0.461mm) (RMK00513) . 1.2.訂單 AC 鍍鋅厚度公差管制0.42mm ± 0.10 (冷軋厚度設定 0.363mm) (RMK00513) . 1.3.注意SKP+T/L伸長率請控制=1.0~1.5%！因此單已經偏薄設定。但若板形問題需加大伸長率，可繼續生產事後再請回報 (RMK00513) | 訂單:2510DFD007/001 CC1 <生產備註> 事項如下 . 1.本單若塗裝背面漆一律改為REVERSE COATING 例外訂單如下敘述 (RMK00163) . 2.例外訂單為R字頭超低光澤與PVDF (＞25μ)，背面漆可改 NATURE COATING，但搭配底漆避免遮蓋性不佳 (RMK00163) . 1.PPGL 用途 大宗浪板 (國內) COA034為偏薄設定,由冷軋厚度設定確認 (RMK00513) . 1.1.訂單 AC 鍍鋅厚度公差管制0.52mm ± 0.10 (冷軋厚度設定 0.461mm) (RMK00513) . 1.2.訂單 AC 鍍鋅厚度公差管制0.42mm ± 0.10 (冷軋厚度設定 0.363mm) (RMK00513) | 訂單:2510DFD007/001 CC2 <生產備註> 事項如下 . 1.本單若塗裝背面漆一律改為REVERSE COATING 例外訂單如下敘述 (RMK00163) . 2.例外訂單為R字頭超低光澤與PVDF (＞25μ)，背面漆可改 NATURE COATING，但搭配底漆避免遮蓋性不佳 (RMK00163) . 1.PPGL 用途 大宗浪板 (國內) COA034為偏薄設定,由冷軋厚度設定確認 (RMK00513) . 1.1.訂單 AC 鍍鋅厚度公差管制0.52mm ± 0.10 (冷軋厚度設定 0.461mm) (RMK00513) . 1.2.訂單 AC 鍍鋅厚度公差管制0.42mm ± 0.10 (冷軋厚度設定 0.363mm) (RMK00513) | 訂單:2510DFD007/001 RCL 無 <生產備註> 事項 | 訂單:2510DFD007/001 CCPK 無 <生產備註> 事項 | 訂單:2510DFD007/001 CGQC <品檢備註> 事項如下 . 1.PPGL 用途 大宗浪板 (國內) COA034為偏薄設定,由冷軋厚度設定確認 (RMK00513) . 1.1.訂單 AC 鍍鋅厚度公差管制0.52mm ± 0.10 (冷軋厚度設定 0.461mm) (RMK00513) . 1.2.訂單 AC 鍍鋅厚度公差管制0.42mm ± 0.10 (冷軋厚度設定 0.363mm) (RMK00513) . 1.3.注意SKP+T/L伸長率請控制=1.0~1.5%！因此單已經偏薄設定。但若板形問題需加大伸長率，可繼續生產事後再請回報 (RMK00513) | 訂單:2510DFD007/001 CCQC <品檢備註> 事項如下 . 1.本單若塗裝背面漆一律改為REVERSE COATING 例外訂單如下敘述 (RMK00163) . 2.例外訂單為R字頭超低光澤與PVDF (＞25μ)，背面漆可改 NATURE COATING，但搭配底漆避免遮蓋性不佳 (RMK00163) . 1.PPGL 用途 大宗浪板 (國內) COA034為偏薄設定,由冷軋厚度設定確認 (RMK00513) . 1.1.訂單 AC 鍍鋅厚度公差管制0.52mm ± 0.10 (冷軋厚度設定 0.461mm) (RMK00513) . 1.2.訂單 AC 鍍鋅厚度公差管制0.42mm ± 0.10 (冷軋厚度設定 0.363mm) (RMK00513) | 訂單:2510DFD007/001 TOL 無 <生產備註> 事項 |  | 訂單 2510DFD007/001 修改記錄如下: 20250919 09:03:17 (93025) 退火碼: >> S1, 用途碼: >> GOC019, 背面標示: >> S000, 鉻酸鹽: >> Z, 訂單厚度: >> 1, 訂單重: >> 20, 重量容許率(下限): >> 10, 重量容許率(上限): >> 10, 訂單寬度: >> 1112, 鍍製方式: >> AC, 鋼捲內徑: >> 508, 鋼捲下限重: >> 6, 鋼捲上限重: >> 9, 壓花條件碼: >> -, 表面花紋: >> R, GL鋅花要求下限: >> D, GL鋅花要求上限: >> C, 綠色識別碼: >> R1, 印刷輥號: >> -, 產品代碼: >> CGL, 皮膜碼: >> -, 單位別: >> M, 油品種類: >> Z, 塗油量: >> Z, 包裝代碼: >> D4 , 保護膜碼: >> -, 客戶試片取樣型式: >> -, 調質碼: >> -, 套筒碼: >> N , 規格: >> SGLC, 製造標準: >> SYSCO, 表面處理劑種類: >> K, 表面處理劑塗佈量: >> H, 伸長率測試: >> N, 硬度測試碼: >> N, 抗拉強度測試: >> N, 降伏強度測試: >> N, 厚度變異: >> 0, 修邊碼: >> Y, 重量碼: >> AW, 鍍層碼: >> AZ150, 20250919 09:16:22 (93025) 訂單重: 20 >> 1, 20250922 13:30:54 (97001) 用途碼: GOC019 >> COA034, 背面標示: S000 >> C840, 訂單背面顏色(五碼): >> BW746, 背面漆膜厚: >> NOM, 背面漆塗漆型式幾塗幾烤: >> 1, 訂單厚度: 1 >> 0.42, 訂單重: 1 >> 30, 訂單寬度: 1112 >> 914, 鋼捲下限重: 6 >> 3, 鋼捲上限重: 9 >> 5, GL鋅花要求下限: D >> , GL鋅花要求上限: C >> , 綠色識別碼: R1 >> -, 產品代碼: CGL >> PPGL, 調質碼: - >> S, 規格: SGLC >> CGLC-10, 表面處理劑種類: K >> Z, 表面處理劑塗佈量: H >> Z, 厚度變異: 0 >> -7.3, 訂單正面顏色(五碼): >> 1C166, 正面漆膜厚: >> NOM, 正面漆塗漆型式幾塗幾烤: >> 2, 鋼捲捲向: >> I, 鍍層碼: AZ150 >> AZ100, 20250930 09:08:27 (25028) 厚度變異: -7.3 >> -8.4, | H:厚度偏薄 | [訂單訊息通知] 2025/09/26 上午 09:06:58 *** (秦大維 >> 通知 >> HanYu Chen) 訊息 : 厚度變異應為 -8.4％才是。請確認之
PPGL | 2510DFD007/002 | 1. 大宗浪板（國內）背標限制使用...C0008 (OFP00551)-{.不符.} 2. 避免客戶下單用途別與色碼不符 (用途碼:COA034, 正面色碼:1R5862 不符)(OFP00029)-{.不符.} |  | 1. 訂單若有厚度變異，冷軋厚度公差比照烤漆計算公式 , 但最小為 1/2 公差做設定 (OFP00254)-{.不符.} 2. 高光新增備註（適用非直立式包裝）：請出口每顆鋼捲貼紅色 " 禁止疊放 " 貼紙，如果有套桶S最多2層 (OFP00366)-{.不符.} 3. "偏薄要求訂單" 鍍後厚度減 鍍後厚度下限需大於 0.02 MM,以免發生厚度不足狀況 (OFP00369)-{.不符.} 4. 大宗浪板（國內）背標限制使用...C0008 (OFP00551)-{.不符.} | 訂單:2510DFD007/002 CPL <生產備註> 事項如下 . 除HGI/ HGL 訂單邊緣不噴油. 其餘皆側緣噴油 (RMK00285) | 訂單:2510DFD007/002 CR1 <生產備註> 事項如下 . 1.PPGL 用途 大宗浪板 (國內) COA034為偏薄設定,由冷軋厚度設定確認 (RMK00513) . 1.1.訂單 AC 鍍鋅厚度公差管制0.52mm ± 0.10 (冷軋厚度設定 0.461mm) (RMK00513) . 1.2.訂單 AC 鍍鋅厚度公差管制0.42mm ± 0.10 (冷軋厚度設定 0.363mm) (RMK00513) | 訂單:2510DFD007/002 CR2 <生產備註> 事項如下 . 1.PPGL 用途 大宗浪板 (國內) COA034為偏薄設定,由冷軋厚度設定確認 (RMK00513) . 1.1.訂單 AC 鍍鋅厚度公差管制0.52mm ± 0.10 (冷軋厚度設定 0.461mm) (RMK00513) . 1.2.訂單 AC 鍍鋅厚度公差管制0.42mm ± 0.10 (冷軋厚度設定 0.363mm) (RMK00513) | 訂單:2510DFD007/002 CG1 <生產備註> 事項如下 . 1.PPGL 用途 大宗浪板 (國內) COA034為偏薄設定,由冷軋厚度設定確認 (RMK00513) . 1.1.訂單 AC 鍍鋅厚度公差管制0.52mm ± 0.10 (冷軋厚度設定 0.461mm) (RMK00513) . 1.2.訂單 AC 鍍鋅厚度公差管制0.42mm ± 0.10 (冷軋厚度設定 0.363mm) (RMK00513) . 1.3.注意SKP+T/L伸長率請控制=1.0~1.5%！因此單已經偏薄設定。但若板形問題需加大伸長率，可繼續生產事後再請回報 (RMK00513) | 訂單:2510DFD007/002 CG2 <生產備註> 事項如下 . 1.PPGL 用途 大宗浪板 (國內) COA034為偏薄設定,由冷軋厚度設定確認 (RMK00513) . 1.1.訂單 AC 鍍鋅厚度公差管制0.52mm ± 0.10 (冷軋厚度設定 0.461mm) (RMK00513) . 1.2.訂單 AC 鍍鋅厚度公差管制0.42mm ± 0.10 (冷軋厚度設定 0.363mm) (RMK00513) . 1.3.注意SKP+T/L伸長率請控制=1.0~1.5%！因此單已經偏薄設定。但若板形問題需加大伸長率，可繼續生產事後再請回報 (RMK00513) | 訂單:2510DFD007/002 CC1 <生產備註> 事項如下 . 【疊放】出口每顆鋼捲貼紅色 " 禁止疊放 " 貼紙，如果有套桶S最多2層 (RMK-E_CHIN) . 此色為高光澤主操請注意捲起張力的提高查表 (RMK00122) . 1.本單若塗裝背面漆一律改為REVERSE COATING 例外訂單如下敘述 (RMK00163) . 2.例外訂單為R字頭超低光澤與PVDF (＞25μ)，背面漆可改 NATURE COATING，但搭配底漆避免遮蓋性不佳 (RMK00163) . 1.PPGL 用途 大宗浪板 (國內) COA034為偏薄設定,由冷軋厚度設定確認 (RMK00513) . 1.1.訂單 AC 鍍鋅厚度公差管制0.52mm ± 0.10 (冷軋厚度設定 0.461mm) (RMK00513) . 1.2.訂單 AC 鍍鋅厚度公差管制0.42mm ± 0.10 (冷軋厚度設定 0.363mm) (RMK00513) . 【疊放】出口每顆鋼捲貼紅色 " 禁止疊放 " 貼紙，如果有套桶S最多2層 (RMK00732) | 訂單:2510DFD007/002 CC2 <生產備註> 事項如下 . 【疊放】出口每顆鋼捲貼紅色 " 禁止疊放 " 貼紙，如果有套桶S最多2層 (RMK-E_CHIN) . 此色為高光澤主操請注意捲起張力的提高查表 (RMK00122) . 1.本單若塗裝背面漆一律改為REVERSE COATING 例外訂單如下敘述 (RMK00163) . 2.例外訂單為R字頭超低光澤與PVDF (＞25μ)，背面漆可改 NATURE COATING，但搭配底漆避免遮蓋性不佳 (RMK00163) . 1.PPGL 用途 大宗浪板 (國內) COA034為偏薄設定,由冷軋厚度設定確認 (RMK00513) . 1.1.訂單 AC 鍍鋅厚度公差管制0.52mm ± 0.10 (冷軋厚度設定 0.461mm) (RMK00513) . 1.2.訂單 AC 鍍鋅厚度公差管制0.42mm ± 0.10 (冷軋厚度設定 0.363mm) (RMK00513) . 【疊放】出口每顆鋼捲貼紅色 " 禁止疊放 " 貼紙，如果有套桶S最多2層 (RMK00732) | 訂單:2510DFD007/002 RCL 無 <生產備註> 事項 | 訂單:2510DFD007/002 CCPK 無 <生產備註> 事項 | 訂單:2510DFD007/002 CGQC <品檢備註> 事項如下 . 1.PPGL 用途 大宗浪板 (國內) COA034為偏薄設定,由冷軋厚度設定確認 (RMK00513) . 1.1.訂單 AC 鍍鋅厚度公差管制0.52mm ± 0.10 (冷軋厚度設定 0.461mm) (RMK00513) . 1.2.訂單 AC 鍍鋅厚度公差管制0.42mm ± 0.10 (冷軋厚度設定 0.363mm) (RMK00513) . 1.3.注意SKP+T/L伸長率請控制=1.0~1.5%！因此單已經偏薄設定。但若板形問題需加大伸長率，可繼續生產事後再請回報 (RMK00513) | 訂單:2510DFD007/002 CCQC <品檢備註> 事項如下 . 1.本單若塗裝背面漆一律改為REVERSE COATING 例外訂單如下敘述 (RMK00163) . 2.例外訂單為R字頭超低光澤與PVDF (＞25μ)，背面漆可改 NATURE COATING，但搭配底漆避免遮蓋性不佳 (RMK00163) . 1.PPGL 用途 大宗浪板 (國內) COA034為偏薄設定,由冷軋厚度設定確認 (RMK00513) . 1.1.訂單 AC 鍍鋅厚度公差管制0.52mm ± 0.10 (冷軋厚度設定 0.461mm) (RMK00513) . 1.2.訂單 AC 鍍鋅厚度公差管制0.42mm ± 0.10 (冷軋厚度設定 0.363mm) (RMK00513) | 訂單:2510DFD007/002 TOL 無 <生產備註> 事項 | 【疊放】出口每顆鋼捲貼紅色 " 禁止疊放 " 貼紙，如果有套桶S最多2層^^/CC1/CC2/MKT/ <<.E_CHIN 2025/09/26 09:12.>> | 訂單 2510DFD007/002 修改記錄如下: 20250919 09:03:30 (93025) 退火碼: >> S1, 用途碼: >> GOC019, 背面標示: >> S000, 鉻酸鹽: >> Z, 訂單厚度: >> 0.4, 訂單重: >> 20, 重量容許率(下限): >> 10, 重量容許率(上限): >> 10, 訂單寬度: >> 1219, 鍍製方式: >> AC, 鋼捲內徑: >> 508, 鋼捲下限重: >> 5, 鋼捲上限重: >> 9, 壓花條件碼: >> -, 表面花紋: >> R, GL鋅花要求下限: >> D, GL鋅花要求上限: >> C, 綠色識別碼: >> R1, 印刷輥號: >> -, 產品代碼: >> CGL, 皮膜碼: >> -, 單位別: >> M, 油品種類: >> Z, 塗油量: >> Z, 包裝代碼: >> D4 , 保護膜碼: >> -, 客戶試片取樣型式: >> -, 調質碼: >> -, 套筒碼: >> N , 規格: >> SGLC, 製造標準: >> SYSCO, 表面處理劑種類: >> K, 表面處理劑塗佈量: >> H, 伸長率測試: >> N, 硬度測試碼: >> N, 抗拉強度測試: >> N, 降伏強度測試: >> N, 厚度變異: >> 0, 修邊碼: >> Y, 重量碼: >> AW, 鍍層碼: >> AZ150, 20250919 09:21:36 (93025) 訂單重: 20 >> 1, 20250922 13:30:57 (97001) 用途碼: GOC019 >> COA034, 背面標示: S000 >> C840, 訂單背面顏色(五碼): >> BW746, 背面漆膜厚: >> NOM, 背面漆塗漆型式幾塗幾烤: >> 1, 訂單厚度: 0.4 >> 0.52, 訂單重: 1 >> 30, 訂單寬度: 1219 >> 914, 鋼捲下限重: 5 >> 3, 鋼捲上限重: 9 >> 5, GL鋅花要求下限: D >> , GL鋅花要求上限: C >> , 綠色識別碼: R1 >> -, 產品代碼: CGL >> PPGL, 調質碼: - >> S, 規格: SGLC >> CGLC-10, 表面處理劑種類: K >> Z, 表面處理劑塗佈量: H >> Z, 厚度變異: 0 >> -7.3, 訂單正面顏色(五碼): >> 1R586, 正面漆膜厚: >> NOM, 正面漆塗漆型式幾塗幾烤: >> 2, 鋼捲捲向: >> I, 鍍層碼: AZ150 >> AZ100, | H:厚度偏薄
PPGL | 2510DFD007/004 | 1. 大宗浪板（國內）背標限制使用...C0008 (OFP00551)-{.不符.} 2. 避免客戶下單用途別與色碼不符 (用途碼:COA034, 正面色碼:1G0662 不符)(OFP00029)-{.不符.} |  | 1. 訂單若有厚度變異，冷軋厚度公差比照烤漆計算公式 , 但最小為 1/2 公差做設定 (OFP00254)-{.不符.} 2. 高光新增備註（適用非直立式包裝）：請出口每顆鋼捲貼紅色 " 禁止疊放 " 貼紙，如果有套桶S最多2層 (OFP00366)-{.不符.} 3. "偏薄要求訂單" 鍍後厚度減 鍍後厚度下限需大於 0.02 MM,以免發生厚度不足狀況 (OFP00369)-{.不符.} 4. 大宗浪板（國內）背標限制使用...C0008 (OFP00551)-{.不符.} | 訂單:2510DFD007/004 CPL <生產備註> 事項如下 . 除HGI/ HGL 訂單邊緣不噴油. 其餘皆側緣噴油 (RMK00285) | 訂單:2510DFD007/004 CR1 <生產備註> 事項如下 . 1.PPGL 用途 大宗浪板 (國內) COA034為偏薄設定,由冷軋厚度設定確認 (RMK00513) . 1.1.訂單 AC 鍍鋅厚度公差管制0.52mm ± 0.10 (冷軋厚度設定 0.461mm) (RMK00513) . 1.2.訂單 AC 鍍鋅厚度公差管制0.42mm ± 0.10 (冷軋厚度設定 0.363mm) (RMK00513) | 訂單:2510DFD007/004 CR2 <生產備註> 事項如下 . 1.PPGL 用途 大宗浪板 (國內) COA034為偏薄設定,由冷軋厚度設定確認 (RMK00513) . 1.1.訂單 AC 鍍鋅厚度公差管制0.52mm ± 0.10 (冷軋厚度設定 0.461mm) (RMK00513) . 1.2.訂單 AC 鍍鋅厚度公差管制0.42mm ± 0.10 (冷軋厚度設定 0.363mm) (RMK00513) | 訂單:2510DFD007/004 CG1 <生產備註> 事項如下 . 1.PPGL 用途 大宗浪板 (國內) COA034為偏薄設定,由冷軋厚度設定確認 (RMK00513) . 1.1.訂單 AC 鍍鋅厚度公差管制0.52mm ± 0.10 (冷軋厚度設定 0.461mm) (RMK00513) . 1.2.訂單 AC 鍍鋅厚度公差管制0.42mm ± 0.10 (冷軋厚度設定 0.363mm) (RMK00513) . 1.3.注意SKP+T/L伸長率請控制=1.0~1.5%！因此單已經偏薄設定。但若板形問題需加大伸長率，可繼續生產事後再請回報 (RMK00513) | 訂單:2510DFD007/004 CG2 <生產備註> 事項如下 . 1.PPGL 用途 大宗浪板 (國內) COA034為偏薄設定,由冷軋厚度設定確認 (RMK00513) . 1.1.訂單 AC 鍍鋅厚度公差管制0.52mm ± 0.10 (冷軋厚度設定 0.461mm) (RMK00513) . 1.2.訂單 AC 鍍鋅厚度公差管制0.42mm ± 0.10 (冷軋厚度設定 0.363mm) (RMK00513) . 1.3.注意SKP+T/L伸長率請控制=1.0~1.5%！因此單已經偏薄設定。但若板形問題需加大伸長率，可繼續生產事後再請回報 (RMK00513) | 訂單:2510DFD007/004 CC1 <生產備註> 事項如下 . 此色為高光澤主操請注意捲起張力的提高查表 (RMK00122) . 1.本單若塗裝背面漆一律改為REVERSE COATING 例外訂單如下敘述 (RMK00163) . 2.例外訂單為R字頭超低光澤與PVDF (＞25μ)，背面漆可改 NATURE COATING，但搭配底漆避免遮蓋性不佳 (RMK00163) . 1.PPGL 用途 大宗浪板 (國內) COA034為偏薄設定,由冷軋厚度設定確認 (RMK00513) . 1.1.訂單 AC 鍍鋅厚度公差管制0.52mm ± 0.10 (冷軋厚度設定 0.461mm) (RMK00513) . 1.2.訂單 AC 鍍鋅厚度公差管制0.42mm ± 0.10 (冷軋厚度設定 0.363mm) (RMK00513) . 【疊放】出口每顆鋼捲貼紅色 " 禁止疊放 " 貼紙，如果有套桶S最多2層 (RMK00732) | 訂單:2510DFD007/004 CC2 <生產備註> 事項如下 . 此色為高光澤主操請注意捲起張力的提高查表 (RMK00122) . 1.本單若塗裝背面漆一律改為REVERSE COATING 例外訂單如下敘述 (RMK00163) . 2.例外訂單為R字頭超低光澤與PVDF (＞25μ)，背面漆可改 NATURE COATING，但搭配底漆避免遮蓋性不佳 (RMK00163) . 1.PPGL 用途 大宗浪板 (國內) COA034為偏薄設定,由冷軋厚度設定確認 (RMK00513) . 1.1.訂單 AC 鍍鋅厚度公差管制0.52mm ± 0.10 (冷軋厚度設定 0.461mm) (RMK00513) . 1.2.訂單 AC 鍍鋅厚度公差管制0.42mm ± 0.10 (冷軋厚度設定 0.363mm) (RMK00513) . 【疊放】出口每顆鋼捲貼紅色 " 禁止疊放 " 貼紙，如果有套桶S最多2層 (RMK00732) | 訂單:2510DFD007/004 RCL 無 <生產備註> 事項 | 訂單:2510DFD007/004 CCPK 無 <生產備註> 事項 | 訂單:2510DFD007/004 CGQC <品檢備註> 事項如下 . 1.PPGL 用途 大宗浪板 (國內) COA034為偏薄設定,由冷軋厚度設定確認 (RMK00513) . 1.1.訂單 AC 鍍鋅厚度公差管制0.52mm ± 0.10 (冷軋厚度設定 0.461mm) (RMK00513) . 1.2.訂單 AC 鍍鋅厚度公差管制0.42mm ± 0.10 (冷軋厚度設定 0.363mm) (RMK00513) . 1.3.注意SKP+T/L伸長率請控制=1.0~1.5%！因此單已經偏薄設定。但若板形問題需加大伸長率，可繼續生產事後再請回報 (RMK00513) | 訂單:2510DFD007/004 CCQC <品檢備註> 事項如下 . 1.本單若塗裝背面漆一律改為REVERSE COATING 例外訂單如下敘述 (RMK00163) . 2.例外訂單為R字頭超低光澤與PVDF (＞25μ)，背面漆可改 NATURE COATING，但搭配底漆避免遮蓋性不佳 (RMK00163) . 1.PPGL 用途 大宗浪板 (國內) COA034為偏薄設定,由冷軋厚度設定確認 (RMK00513) . 1.1.訂單 AC 鍍鋅厚度公差管制0.52mm ± 0.10 (冷軋厚度設定 0.461mm) (RMK00513) . 1.2.訂單 AC 鍍鋅厚度公差管制0.42mm ± 0.10 (冷軋厚度設定 0.363mm) (RMK00513) | 訂單:2510DFD007/004 TOL 無 <生產備註> 事項 |  | 訂單 2510DFD007/004 修改記錄如下: 20250922 13:31:02 (97001) 退火碼: >> S1, 用途碼: >> COA034, 背面標示: >> C840, 訂單背面顏色(五碼): >> BW746, 背面漆膜厚: >> NOM, 背面漆塗漆型式幾塗幾烤: >> 1, 鉻酸鹽: >> Z, 訂單厚度: >> 0.52, 訂單重: >> 20, 重量容許率(下限): >> 10, 重量容許率(上限): >> 10, 訂單寬度: >> 914, 鍍製方式: >> AC, 鋼捲內徑: >> 508, 鋼捲下限重: >> 3, 鋼捲上限重: >> 5, 壓花條件碼: >> -, 表面花紋: >> R, 綠色識別碼: >> -, 印刷輥號: >> -, 產品代碼: >> PPGL, 皮膜碼: >> -, 單位別: >> M, 油品種類: >> Z, 塗油量: >> Z, 包裝代碼: >> D4 , 保護膜碼: >> -, 客戶試片取樣型式: >> -, 調質碼: >> S, 套筒碼: >> N , 規格: >> CGLC-10, 製造標準: >> SYSCO, 表面處理劑種類: >> Z, 表面處理劑塗佈量: >> Z, 伸長率測試: >> N, 硬度測試碼: >> N, 抗拉強度測試: >> N, 降伏強度測試: >> N, 厚度變異: >> -7.3, 訂單正面顏色(五碼): >> 1G066, 正面漆膜厚: >> NOM, 正面漆塗漆型式幾塗幾烤: >> 2, 修邊碼: >> Y, 重量碼: >> AW, 鋼捲捲向: >> I, 鍍層碼: >> AZ100, | H:厚度偏薄
PPGI | 2510DFD009/001 |  | 1. 部分大陸料含B元素超過CNS規範管制，故請原料CNS規範之訂單不要配大陸料 (OFP00684)-{.不符.} | 1. 訂單若有厚度變異，冷軋厚度公差比照烤漆計算公式 , 但最小為 1/2 公差做設定 (OFP00254)-{.不符.} 2. "偏薄要求訂單" 鍍後厚度減 鍍後厚度下限需大於 0.02 MM,以免發生厚度不足狀況 (OFP00369)-{.不符.} 3. 部分大陸料含B元素超過CNS規範管制，故請原料CNS規範之訂單不要配大陸料 (OFP00684)-{.不符.} | 訂單:2510DFD009/001 CPL <生產備註> 事項如下 . 除HGI/ HGL 訂單邊緣不噴油. 其餘皆側緣噴油 (RMK00285) | 訂單:2510DFD009/001 CR1 <生產備註> 事項如下 . 每組工輥生產之第一顆鋼捲, 檢查振動輥痕或砂輪痕 (RMK00307) | 訂單:2510DFD009/001 CR2 <生產備註> 事項如下 . 每組工輥生產之第一顆鋼捲, 檢查振動輥痕或砂輪痕 (RMK00307) | 訂單:2510DFD009/001 CG1 <生產備註> 事項如下 . SKP:下工輥RA:0.5-0.8,上工輥RA:0.5-0.8,EL:2.0±0.5%, (RMK00050) . 弓形度≦8MM/300MM 中波高≦2.5MM 邊波高≦3MM 急峻度≦0.6%. (RMK00050) . 刷輥須持續使用,並記得要噴水. (RMK00050) . TENSION LEVELLER:EL%≦0.2%,控制C-ROLL及L-ROLL來調整弓形度. (RMK00050) | 訂單:2510DFD009/001 CG2 <生產備註> 事項如下 . SKP:下工輥RA:0.5-0.8,上工輥RA:0.5-0.8,EL:2.0±0.5%, (RMK00050) . 弓形度≦8MM/300MM 中波高≦2.5MM 邊波高≦3MM 急峻度≦0.6%. (RMK00050) . 刷輥須持續使用,並記得要噴水. (RMK00050) . TENSION LEVELLER:EL%≦0.2%,控制C-ROLL及L-ROLL來調整弓形度. (RMK00050) | 訂單:2510DFD009/001 CC1 <生產備註> 事項如下 . 塗裝請使用無毒專用設備(回流管.PUMP........). (RMK00050) . 注意前處理相關設備,清潔與更換以防污染. (RMK00050) . ★品檢注意！JIS&CNS 訂單必須每滿50噸一定要再做一次TEST (RMK00259) . 【品檢】水痕允許距板邊40mm內 (RMK00348) . 【品檢】每個母鋼最後分切的尾板需量測板形,NG送RCL切除(鍍鋅內圈捲軸效應產生的邊波) (RMK00348) . 【品檢】更換色碼(含正、背面)更換時需要測試RoHS (RMK00348) . 因進位問題 BYF71 9u 手動計算 170.1基本檔設定170，批次檔電腦自動進位為175。于此聲明生產與相關檢測 塗佈量以170 為標準 (RMK00466) | 訂單:2510DFD009/001 CC2 <生產備註> 事項如下 . 塗裝請使用無毒專用設備(回流管.PUMP........). (RMK00050) . 注意前處理相關設備,清潔與更換以防污染. (RMK00050) . 20120627晨會決議 CC2生產 PPGI 時請使用表調 (RMK00191) . ★品檢注意！JIS&CNS 訂單必須每滿50噸一定要再做一次TEST (RMK00259) . 【品檢】水痕允許距板邊40mm內 (RMK00348) . 【品檢】每個母鋼最後分切的尾板需量測板形,NG送RCL切除(鍍鋅內圈捲軸效應產生的邊波) (RMK00348) . 【品檢】更換色碼(含正、背面)更換時需要測試RoHS (RMK00348) . 因進位問題 BYF71 9u 手動計算 170.1基本檔設定170，批次檔電腦自動進位為175。于此聲明生產與相關檢測 塗佈量以170 為標準 (RMK00466) | 訂單:2510DFD009/001 RCL 無 <生產備註> 事項 | 訂單:2510DFD009/001 CCPK 無 <生產備註> 事項 | 訂單:2510DFD009/001 CGQC <品檢備註> 事項如下 . 弓形度≦8MM/300MM 中波高≦2.5MM 邊波高≦3MM 急峻度≦0.6%. (RMK00050) | 訂單:2510DFD009/001 CCQC <品檢備註> 事項如下 . ★品檢注意！JIS&CNS 訂單必須每滿50噸一定要再做一次TEST (RMK00259) . 【品檢】水痕允許距板邊40mm內 (RMK00348) . 【品檢】每個母鋼最後分切的尾板需量測板形,NG送RCL切除(鍍鋅內圈捲軸效應產生的邊波) (RMK00348) . 【品檢】更換色碼(含正、背面)更換時需要測試RoHS (RMK00348) . 因進位問題 BYF71 9u 手動計算 170.1基本檔設定170，批次檔電腦自動進位為175。于此聲明生產與相關檢測 塗佈量以170 為標準 (RMK00466) | 訂單:2510DFD009/001 TOL 無 <生產備註> 事項 |  | 訂單 2510DFD009/001 修改記錄如下: 20250923 09:39:54 (93025) 退火碼: >> S1, 用途碼: >> CIC001, 背面標示: >> S000, 訂單背面顏色(五碼): >> BYF71, 背面漆膜厚: >> NOM, 背面漆塗漆型式幾塗幾烤: >> 1, 鉻酸鹽: >> Z, 訂單厚度: >> 0.326, 訂單重: >> 8, 重量容許率(下限): >> 10, 重量容許率(上限): >> 10, 訂單寬度: >> 797, 鍍製方式: >> BC, 鋼捲內徑: >> 508, 鋼捲下限重: >> 3, 鋼捲上限重: >> 5, 壓花條件碼: >> -, 表面花紋: >> Z, GL鋅花要求下限: >> 0, GL鋅花要求上限: >> 0, 綠色識別碼: >> R1, 印刷輥號: >> -, 產品代碼: >> PPGI, 皮膜碼: >> -, 單位別: >> M, 油品種類: >> Z, 塗油量: >> Z, 包裝代碼: >> S3 , 保護膜碼: >> -, 客戶試片取樣型式: >> -, 調質碼: >> S, 套筒碼: >> E , 規格: >> CGCC-10, 製造標準: >> CNS, 表面處理劑種類: >> Z, 表面處理劑塗佈量: >> Z, 伸長率測試: >> N, 硬度測試碼: >> N, 抗拉強度測試: >> N, 降伏強度測試: >> N, 厚度變異: >> -2.4, 訂單正面顏色(五碼): >> AYF65, 正面漆膜厚: >> 25, 正面漆塗漆型式幾塗幾烤: >> 2, 修邊碼: >> Y, 重量碼: >> AW, 鋼捲捲向: >> O, 鍍層碼: >> Z08, 20250924 08:46:24 (93025) 訂單重: 8 >> 15, | H:厚度偏薄
PPGL | 2510DFD010/001 | 1. 提醒：CNS 第三類保固 PPGL AZ150（含）以上，PPGI Z27 （含）以上 TOP ≧25U , BK 兩層塗裝 (OFP00448)-{.不符.} 2. 再三提醒確認！CNS &JIS 塗裝 PVDF 需要"3類"耐候等級。並注意鍍層或膜厚是否符合.... (OFP00568)-{.不符.} | 1. 部分大陸料含B元素超過CNS規範管制，故請原料CNS規範之訂單不要配大陸料 (OFP00684)-{.不符.} | 1. 訂單若有厚度變異，冷軋厚度公差比照烤漆計算公式 , 但最小為 1/2 公差做設定 (OFP00254)-{.不符.} 2. "偏薄要求訂單" 鍍後厚度減 鍍後厚度下限需大於 0.02 MM,以免發生厚度不足狀況 (OFP00369)-{.不符.} 3. 提醒：CNS 第三類保固 PPGL AZ150（含）以上，PPGI Z27 （含）以上 TOP ≧25U , BK 兩層塗裝 (OFP00448)-{.不符.} 4. 再三提醒確認！CNS &JIS 塗裝 PVDF 需要"3類"耐候等級。並注意鍍層或膜厚是否符合.... (OFP00568)-{.不符.} 5. 部分大陸料含B元素超過CNS規範管制，故請原料CNS規範之訂單不要配大陸料 (OFP00684)-{.不符.} | 訂單:2510DFD010/001 CPL <生產備註> 事項如下 . 除HGI/ HGL 訂單邊緣不噴油. 其餘皆側緣噴油 (RMK00285) | 訂單:2510DFD010/001 CR1 <生產備註> 事項如下 . 完軋寬度超出管制值上限≦2mm時,冷軋繼續生產並填寫品質異常通報單給鍍鋅線,以便調整張力與板溫 (RMK00278) | 訂單:2510DFD010/001 CR2 <生產備註> 事項如下 . 完軋寬度超出管制值上限≦2mm時,冷軋繼續生產並填寫品質異常通報單給鍍鋅線,以便調整張力與板溫 (RMK00278) | 訂單:2510DFD010/001 CG1 <生產備註> 事項如下 . 平板類,鍍鋅生產時SKIN PASS & T/L 請依據鍍鋅標準規定生產 (RMK00100) . 鍍鋅表面不可有鋅痕、壓痕、凹陷、及刮傷 、應變痕等。 (RMK00100) . 出口鋼捲盤捲後目視不允許有鼓起. (RMK00100) | 訂單:2510DFD010/001 CG2 <生產備註> 事項如下 . 平板類,鍍鋅生產時SKIN PASS & T/L 請依據鍍鋅標準規定生產 (RMK00100) . 鍍鋅表面不可有鋅痕、壓痕、凹陷、及刮傷 、應變痕等。 (RMK00100) . 出口鋼捲盤捲後目視不允許有鼓起. (RMK00100) | 訂單:2510DFD010/001 CC1 <生產備註> 事項如下 . 1.本單若塗裝背面漆一律改為REVERSE COATING 例外訂單如下敘述 (RMK00163) . 2.例外訂單為R字頭超低光澤與PVDF (＞25μ)，背面漆可改 NATURE COATING，但搭配底漆避免遮蓋性不佳 (RMK00163) . ★品檢注意！JIS&CNS 訂單必須每滿50噸一定要再做一次TEST (RMK00259) . 1.有客戶要下CNS第3類,以下備註麻煩CCP與TSD遵循,謝謝! (RMK00394) . 1.1.面漆塗佈量務必>=90%（如果背面用面漆也一樣） (RMK00394) . 1.2.務必留30cm*全寬試片1片,供實驗室委託確認SST與QUV性能。並於試片上註明"SST 2000HRS、QUV 1500HRS" (RMK00394) . 【PMT】本單面漆為"PVDF"，經會議決議需量測板溫並記錄之。每一張排程需量測一次否則追究責任 (RMK00503) | 訂單:2510DFD010/001 CC2 <生產備註> 事項如下 . 1.本單若塗裝背面漆一律改為REVERSE COATING 例外訂單如下敘述 (RMK00163) . 2.例外訂單為R字頭超低光澤與PVDF (＞25μ)，背面漆可改 NATURE COATING，但搭配底漆避免遮蓋性不佳 (RMK00163) . ★品檢注意！JIS&CNS 訂單必須每滿50噸一定要再做一次TEST (RMK00259) . 1.有客戶要下CNS第3類,以下備註麻煩CCP與TSD遵循,謝謝! (RMK00394) . 1.1.面漆塗佈量務必>=90%（如果背面用面漆也一樣） (RMK00394) . 1.2.務必留30cm*全寬試片1片,供實驗室委託確認SST與QUV性能。並於試片上註明"SST 2000HRS、QUV 1500HRS" (RMK00394) . 【PMT】本單面漆為"PVDF"，經會議決議需量測板溫並記錄之。每一張排程需量測一次否則追究責任 (RMK00503) | 訂單:2510DFD010/001 RCL 無 <生產備註> 事項 | 訂單:2510DFD010/001 CCPK 無 <生產備註> 事項 | 訂單:2510DFD010/001 CGQC 無 <品檢備註> 事項 | 訂單:2510DFD010/001 CCQC <品檢備註> 事項如下 . 1.本單若塗裝背面漆一律改為REVERSE COATING 例外訂單如下敘述 (RMK00163) . 2.例外訂單為R字頭超低光澤與PVDF (＞25μ)，背面漆可改 NATURE COATING，但搭配底漆避免遮蓋性不佳 (RMK00163) . ★品檢注意！JIS&CNS 訂單必須每滿50噸一定要再做一次TEST (RMK00259) . 1.有客戶要下CNS第3類,以下備註麻煩CCP與TSD遵循,謝謝! (RMK00394) . 1.1.面漆塗佈量務必>=90%（如果背面用面漆也一樣） (RMK00394) . 1.2.務必留30cm*全寬試片1片,供實驗室委託確認SST與QUV性能。並於試片上註明"SST 2000HRS、QUV 1500HRS" (RMK00394) . 【PMT】本單面漆為"PVDF"，經會議決議需量測板溫並記錄之。每一張排程需量測一次否則追究責任 (RMK00503) | 訂單:2510DFD010/001 TOL 無 <生產備註> 事項 |  | 訂單 2510DFD010/001 修改記錄如下: 20250924 17:40:07 (24025) 退火碼: >> S1, 用途碼: >> CIA008, 背面標示: >> C815, 訂單背面顏色(五碼): >> BW73Y, 背面漆膜厚: >> 12.5, 背面漆塗漆型式幾塗幾烤: >> 2, 鉻酸鹽: >> Z, 訂單厚度: >> 0.52, 訂單重: >> 34, 重量容許率(下限): >> 10, 重量容許率(上限): >> 10, 訂單寬度: >> 914, 鍍製方式: >> AC, 鋼捲內徑: >> 508, 鋼捲下限重: >> 3, 鋼捲上限重: >> 5, 壓花條件碼: >> -, 表面花紋: >> R, 綠色識別碼: >> -, 印刷輥號: >> -, 產品代碼: >> PPGL, 皮膜碼: >> -, 單位別: >> M, 油品種類: >> Z, 塗油量: >> Z, 包裝代碼: >> D2 , 保護膜碼: >> -, 客戶試片取樣型式: >> -, 調質碼: >> S, 套筒碼: >> R , 規格: >> CGLC400-30, 製造標準: >> CNS, 表面處理劑種類: >> Z, 表面處理劑塗佈量: >> Z, 伸長率測試: >> N, 硬度測試碼: >> N, 抗拉強度測試: >> N, 降伏強度測試: >> N, 厚度變異: >> -1.4, 訂單正面顏色(五碼): >> FY326, 正面漆膜厚: >> 25, 正面漆塗漆型式幾塗幾烤: >> 2, 修邊碼: >> Y, 重量碼: >> AW, 鋼捲捲向: >> I, 鍍層碼: >> AZ150, 20250924 17:41:05 (24025) 套筒碼: R >> P , | H:厚度偏薄
PPGL | 2510DFD010/002 | 1. 提醒：CNS 第三類保固 PPGL AZ150（含）以上，PPGI Z27 （含）以上 TOP ≧25U , BK 兩層塗裝 (OFP00448)-{.不符.} 2. 再三提醒確認！CNS &JIS 塗裝 PVDF 需要"3類"耐候等級。並注意鍍層或膜厚是否符合.... (OFP00568)-{.不符.} | 1. 部分大陸料含B元素超過CNS規範管制，故請原料CNS規範之訂單不要配大陸料 (OFP00684)-{.不符.} | 1. 訂單若有厚度變異，冷軋厚度公差比照烤漆計算公式 , 但最小為 1/2 公差做設定 (OFP00254)-{.不符.} 2. "偏薄要求訂單" 鍍後厚度減 鍍後厚度下限需大於 0.02 MM,以免發生厚度不足狀況 (OFP00369)-{.不符.} 3. 提醒：CNS 第三類保固 PPGL AZ150（含）以上，PPGI Z27 （含）以上 TOP ≧25U , BK 兩層塗裝 (OFP00448)-{.不符.} 4. 再三提醒確認！CNS &JIS 塗裝 PVDF 需要"3類"耐候等級。並注意鍍層或膜厚是否符合.... (OFP00568)-{.不符.} 5. 部分大陸料含B元素超過CNS規範管制，故請原料CNS規範之訂單不要配大陸料 (OFP00684)-{.不符.} | 訂單:2510DFD010/002 CPL <生產備註> 事項如下 . 除HGI/ HGL 訂單邊緣不噴油. 其餘皆側緣噴油 (RMK00285) | 訂單:2510DFD010/002 CR1 <生產備註> 事項如下 . 完軋寬度超出管制值上限≦2mm時,冷軋繼續生產並填寫品質異常通報單給鍍鋅線,以便調整張力與板溫 (RMK00278) | 訂單:2510DFD010/002 CR2 <生產備註> 事項如下 . 完軋寬度超出管制值上限≦2mm時,冷軋繼續生產並填寫品質異常通報單給鍍鋅線,以便調整張力與板溫 (RMK00278) | 訂單:2510DFD010/002 CG1 <生產備註> 事項如下 . 平板類,鍍鋅生產時SKIN PASS & T/L 請依據鍍鋅標準規定生產 (RMK00100) . 鍍鋅表面不可有鋅痕、壓痕、凹陷、及刮傷 、應變痕等。 (RMK00100) . 出口鋼捲盤捲後目視不允許有鼓起. (RMK00100) | 訂單:2510DFD010/002 CG2 <生產備註> 事項如下 . 平板類,鍍鋅生產時SKIN PASS & T/L 請依據鍍鋅標準規定生產 (RMK00100) . 鍍鋅表面不可有鋅痕、壓痕、凹陷、及刮傷 、應變痕等。 (RMK00100) . 出口鋼捲盤捲後目視不允許有鼓起. (RMK00100) | 訂單:2510DFD010/002 CC1 <生產備註> 事項如下 . 1.本單若塗裝背面漆一律改為REVERSE COATING 例外訂單如下敘述 (RMK00163) . 2.例外訂單為R字頭超低光澤與PVDF (＞25μ)，背面漆可改 NATURE COATING，但搭配底漆避免遮蓋性不佳 (RMK00163) . ★品檢注意！JIS&CNS 訂單必須每滿50噸一定要再做一次TEST (RMK00259) . 1.有客戶要下CNS第3類,以下備註麻煩CCP與TSD遵循,謝謝! (RMK00394) . 1.1.面漆塗佈量務必>=90%（如果背面用面漆也一樣） (RMK00394) . 1.2.務必留30cm*全寬試片1片,供實驗室委託確認SST與QUV性能。並於試片上註明"SST 2000HRS、QUV 1500HRS" (RMK00394) . 【PMT】本單面漆為"PVDF"，經會議決議需量測板溫並記錄之。每一張排程需量測一次否則追究責任 (RMK00503) . 【抽氣量】白色系在CC1生產時,FINISH抽氣量請設定250,如生產中發生色差b值異常升高,請股長再加大抽氣量因應 (RMK00560) | 訂單:2510DFD010/002 CC2 <生產備註> 事項如下 . 1.本單若塗裝背面漆一律改為REVERSE COATING 例外訂單如下敘述 (RMK00163) . 2.例外訂單為R字頭超低光澤與PVDF (＞25μ)，背面漆可改 NATURE COATING，但搭配底漆避免遮蓋性不佳 (RMK00163) . ★品檢注意！JIS&CNS 訂單必須每滿50噸一定要再做一次TEST (RMK00259) . 1.有客戶要下CNS第3類,以下備註麻煩CCP與TSD遵循,謝謝! (RMK00394) . 1.1.面漆塗佈量務必>=90%（如果背面用面漆也一樣） (RMK00394) . 1.2.務必留30cm*全寬試片1片,供實驗室委託確認SST與QUV性能。並於試片上註明"SST 2000HRS、QUV 1500HRS" (RMK00394) . 【PMT】本單面漆為"PVDF"，經會議決議需量測板溫並記錄之。每一張排程需量測一次否則追究責任 (RMK00503) . 【抽氣量】白色系在CC1生產時,FINISH抽氣量請設定250,如生產中發生色差b值異常升高,請股長再加大抽氣量因應 (RMK00560) | 訂單:2510DFD010/002 RCL 無 <生產備註> 事項 | 訂單:2510DFD010/002 CCPK 無 <生產備註> 事項 | 訂單:2510DFD010/002 CGQC 無 <品檢備註> 事項 | 訂單:2510DFD010/002 CCQC <品檢備註> 事項如下 . 1.本單若塗裝背面漆一律改為REVERSE COATING 例外訂單如下敘述 (RMK00163) . 2.例外訂單為R字頭超低光澤與PVDF (＞25μ)，背面漆可改 NATURE COATING，但搭配底漆避免遮蓋性不佳 (RMK00163) . ★品檢注意！JIS&CNS 訂單必須每滿50噸一定要再做一次TEST (RMK00259) . 1.有客戶要下CNS第3類,以下備註麻煩CCP與TSD遵循,謝謝! (RMK00394) . 1.1.面漆塗佈量務必>=90%（如果背面用面漆也一樣） (RMK00394) . 1.2.務必留30cm*全寬試片1片,供實驗室委託確認SST與QUV性能。並於試片上註明"SST 2000HRS、QUV 1500HRS" (RMK00394) . 【PMT】本單面漆為"PVDF"，經會議決議需量測板溫並記錄之。每一張排程需量測一次否則追究責任 (RMK00503) | 訂單:2510DFD010/002 TOL 無 <生產備註> 事項 |  | 訂單 2510DFD010/002 修改記錄如下: 20250924 17:40:09 (24025) 退火碼: >> S1, 用途碼: >> CIA008, 背面標示: >> C815, 訂單背面顏色(五碼): >> BW73Y, 背面漆膜厚: >> 12.5, 背面漆塗漆型式幾塗幾烤: >> 2, 鉻酸鹽: >> Z, 訂單厚度: >> 0.52, 訂單重: >> 18, 重量容許率(下限): >> 10, 重量容許率(上限): >> 10, 訂單寬度: >> 914, 鍍製方式: >> AC, 鋼捲內徑: >> 508, 鋼捲下限重: >> 3, 鋼捲上限重: >> 5, 壓花條件碼: >> -, 表面花紋: >> R, 綠色識別碼: >> -, 印刷輥號: >> -, 產品代碼: >> PPGL, 皮膜碼: >> -, 單位別: >> M, 油品種類: >> Z, 塗油量: >> Z, 包裝代碼: >> D2 , 保護膜碼: >> -, 客戶試片取樣型式: >> -, 調質碼: >> S, 套筒碼: >> R , 規格: >> CGLC400-30, 製造標準: >> CNS, 表面處理劑種類: >> Z, 表面處理劑塗佈量: >> Z, 伸長率測試: >> N, 硬度測試碼: >> N, 抗拉強度測試: >> N, 降伏強度測試: >> N, 厚度變異: >> -1.4, 訂單正面顏色(五碼): >> FW386, 正面漆膜厚: >> 25, 正面漆塗漆型式幾塗幾烤: >> 2, 修邊碼: >> Y, 重量碼: >> AW, 鋼捲捲向: >> I, 鍍層碼: >> AZ150, 20250924 17:41:07 (24025) 套筒碼: R >> P , | H:厚度偏薄
PPGL | 2510DFD010/003 | 1. 提醒：CNS 第三類保固 PPGL AZ150（含）以上，PPGI Z27 （含）以上 TOP ≧25U , BK 兩層塗裝 (OFP00448)-{.不符.} 2. 再三提醒確認！CNS &JIS 塗裝 PVDF 需要"3類"耐候等級。並注意鍍層或膜厚是否符合.... (OFP00568)-{.不符.} | 1. 部分大陸料含B元素超過CNS規範管制，故請原料CNS規範之訂單不要配大陸料 (OFP00684)-{.不符.} | 1. 訂單若有厚度變異，冷軋厚度公差比照烤漆計算公式 , 但最小為 1/2 公差做設定 (OFP00254)-{.不符.} 2. "偏薄要求訂單" 鍍後厚度減 鍍後厚度下限需大於 0.02 MM,以免發生厚度不足狀況 (OFP00369)-{.不符.} 3. 提醒：CNS 第三類保固 PPGL AZ150（含）以上，PPGI Z27 （含）以上 TOP ≧25U , BK 兩層塗裝 (OFP00448)-{.不符.} 4. 再三提醒確認！CNS &JIS 塗裝 PVDF 需要"3類"耐候等級。並注意鍍層或膜厚是否符合.... (OFP00568)-{.不符.} 5. 部分大陸料含B元素超過CNS規範管制，故請原料CNS規範之訂單不要配大陸料 (OFP00684)-{.不符.} | 訂單:2510DFD010/003 CPL <生產備註> 事項如下 . 除HGI/ HGL 訂單邊緣不噴油. 其餘皆側緣噴油 (RMK00285) | 訂單:2510DFD010/003 CR1 <生產備註> 事項如下 . 完軋寬度超出管制值上限≦2mm時,冷軋繼續生產並填寫品質異常通報單給鍍鋅線,以便調整張力與板溫 (RMK00278) | 訂單:2510DFD010/003 CR2 <生產備註> 事項如下 . 完軋寬度超出管制值上限≦2mm時,冷軋繼續生產並填寫品質異常通報單給鍍鋅線,以便調整張力與板溫 (RMK00278) | 訂單:2510DFD010/003 CG1 <生產備註> 事項如下 . 平板類,鍍鋅生產時SKIN PASS & T/L 請依據鍍鋅標準規定生產 (RMK00100) . 鍍鋅表面不可有鋅痕、壓痕、凹陷、及刮傷 、應變痕等。 (RMK00100) . 出口鋼捲盤捲後目視不允許有鼓起. (RMK00100) | 訂單:2510DFD010/003 CG2 <生產備註> 事項如下 . 平板類,鍍鋅生產時SKIN PASS & T/L 請依據鍍鋅標準規定生產 (RMK00100) . 鍍鋅表面不可有鋅痕、壓痕、凹陷、及刮傷 、應變痕等。 (RMK00100) . 出口鋼捲盤捲後目視不允許有鼓起. (RMK00100) | 訂單:2510DFD010/003 CC1 <生產備註> 事項如下 . 1.本單若塗裝背面漆一律改為REVERSE COATING 例外訂單如下敘述 (RMK00163) . 2.例外訂單為R字頭超低光澤與PVDF (＞25μ)，背面漆可改 NATURE COATING，但搭配底漆避免遮蓋性不佳 (RMK00163) . ★品檢注意！JIS&CNS 訂單必須每滿50噸一定要再做一次TEST (RMK00259) . 1.有客戶要下CNS第3類,以下備註麻煩CCP與TSD遵循,謝謝! (RMK00394) . 1.1.面漆塗佈量務必>=90%（如果背面用面漆也一樣） (RMK00394) . 1.2.務必留30cm*全寬試片1片,供實驗室委託確認SST與QUV性能。並於試片上註明"SST 2000HRS、QUV 1500HRS" (RMK00394) . 【PMT】本單面漆為"PVDF"，經會議決議需量測板溫並記錄之。每一張排程需量測一次否則追究責任 (RMK00503) | 訂單:2510DFD010/003 CC2 <生產備註> 事項如下 . 1.本單若塗裝背面漆一律改為REVERSE COATING 例外訂單如下敘述 (RMK00163) . 2.例外訂單為R字頭超低光澤與PVDF (＞25μ)，背面漆可改 NATURE COATING，但搭配底漆避免遮蓋性不佳 (RMK00163) . ★品檢注意！JIS&CNS 訂單必須每滿50噸一定要再做一次TEST (RMK00259) . 1.有客戶要下CNS第3類,以下備註麻煩CCP與TSD遵循,謝謝! (RMK00394) . 1.1.面漆塗佈量務必>=90%（如果背面用面漆也一樣） (RMK00394) . 1.2.務必留30cm*全寬試片1片,供實驗室委託確認SST與QUV性能。並於試片上註明"SST 2000HRS、QUV 1500HRS" (RMK00394) . 【PMT】本單面漆為"PVDF"，經會議決議需量測板溫並記錄之。每一張排程需量測一次否則追究責任 (RMK00503) | 訂單:2510DFD010/003 RCL 無 <生產備註> 事項 | 訂單:2510DFD010/003 CCPK 無 <生產備註> 事項 | 訂單:2510DFD010/003 CGQC 無 <品檢備註> 事項 | 訂單:2510DFD010/003 CCQC <品檢備註> 事項如下 . 1.本單若塗裝背面漆一律改為REVERSE COATING 例外訂單如下敘述 (RMK00163) . 2.例外訂單為R字頭超低光澤與PVDF (＞25μ)，背面漆可改 NATURE COATING，但搭配底漆避免遮蓋性不佳 (RMK00163) . ★品檢注意！JIS&CNS 訂單必須每滿50噸一定要再做一次TEST (RMK00259) . 1.有客戶要下CNS第3類,以下備註麻煩CCP與TSD遵循,謝謝! (RMK00394) . 1.1.面漆塗佈量務必>=90%（如果背面用面漆也一樣） (RMK00394) . 1.2.務必留30cm*全寬試片1片,供實驗室委託確認SST與QUV性能。並於試片上註明"SST 2000HRS、QUV 1500HRS" (RMK00394) . 【PMT】本單面漆為"PVDF"，經會議決議需量測板溫並記錄之。每一張排程需量測一次否則追究責任 (RMK00503) | 訂單:2510DFD010/003 TOL 無 <生產備註> 事項 |  | 訂單 2510DFD010/003 修改記錄如下: 20250924 17:40:12 (24025) 退火碼: >> S1, 用途碼: >> CIA008, 背面標示: >> C815, 訂單背面顏色(五碼): >> BW73Y, 背面漆膜厚: >> 12.5, 背面漆塗漆型式幾塗幾烤: >> 2, 鉻酸鹽: >> Z, 訂單厚度: >> 0.52, 訂單重: >> 18, 重量容許率(下限): >> 10, 重量容許率(上限): >> 10, 訂單寬度: >> 914, 鍍製方式: >> AC, 鋼捲內徑: >> 508, 鋼捲下限重: >> 3, 鋼捲上限重: >> 5, 壓花條件碼: >> -, 表面花紋: >> R, GL鋅花要求下限: >> -, GL鋅花要求上限: >> -, 綠色識別碼: >> -, 印刷輥號: >> -, 產品代碼: >> PPGL, 皮膜碼: >> -, 單位別: >> M, 油品種類: >> Z, 塗油量: >> Z, 包裝代碼: >> D2 , 保護膜碼: >> -, 客戶試片取樣型式: >> -, 調質碼: >> S, 套筒碼: >> N , 規格: >> CGLC400-20, 製造標準: >> CNS, 表面處理劑種類: >> Z, 表面處理劑塗佈量: >> Z, 伸長率測試: >> N, 硬度測試碼: >> N, 抗拉強度測試: >> N, 降伏強度測試: >> N, 厚度變異: >> -1.4, 訂單正面顏色(五碼): >> FL507, 正面漆膜厚: >> 25, 正面漆塗漆型式幾塗幾烤: >> 2, 修邊碼: >> Y, 重量碼: >> AW, 鋼捲捲向: >> I, 鍍層碼: >> AZ150, 20250924 17:41:09 (24025) 套筒碼: N >> P , 20250924 17:42:36 (24025) 規格: CGLC400-20 >> CGLC400-30, | H:厚度偏薄
PPGL | 2510DFD012/001 | 1. 因鋼套桶因縫接處容易對鋼捲產生轉印，所以請確認客戶是否知悉轉印風險 (OFP00256)-{.不符.} | 1. 部分大陸料含B元素超過CNS規範管制，故請原料CNS規範之訂單不要配大陸料 (OFP00684)-{.不符.} | 1. 訂單若有厚度變異，冷軋厚度公差比照烤漆計算公式 , 但最小為 1/2 公差做設定 (OFP00254)-{.不符.} 2. 因鋼套桶因縫接處容易對鋼捲產生轉印，所以請確認客戶是否知悉轉印風險 (OFP00256)-{.不符.} 3. "偏薄要求訂單" 鍍後厚度減 鍍後厚度下限需大於 0.02 MM,以免發生厚度不足狀況 (OFP00369)-{.不符.} 4. 部分大陸料含B元素超過CNS規範管制，故請原料CNS規範之訂單不要配大陸料 (OFP00684)-{.不符.} | 訂單:2510DFD012/001 CPL <生產備註> 事項如下 . 除HGI/ HGL 訂單邊緣不噴油. 其餘皆側緣噴油 (RMK00285) | 訂單:2510DFD012/001 CR1 無 <生產備註> 事項 | 訂單:2510DFD012/001 CR2 無 <生產備註> 事項 | 訂單:2510DFD012/001 CG1 <生產備註> 事項如下 . 瓦形屋頂用 注意鍍層控制範圍：min=標準值，Max=標準值+30 (RMK00103) . 因成形性需求故鍍層量有上限管制，排程變換前後一顆分切請U3暫留，待產線確認鍍層量後再行處置。 (RMK00103) | 訂單:2510DFD012/001 CG2 <生產備註> 事項如下 . 瓦形屋頂用 注意鍍層控制範圍：min=標準值，Max=標準值+30 (RMK00103) . 因成形性需求故鍍層量有上限管制，排程變換前後一顆分切請U3暫留，待產線確認鍍層量後再行處置。 (RMK00103) | 訂單:2510DFD012/001 CC1 <生產備註> 事項如下 . 超低光澤產品,色差計塗佈量依據5+20U為基準。RYF89 以5+22U為基準。 (RMK00103) . 請出口人員貼上"請勿堆疊"紅色標簽. (RMK00103) . R字頭色碼因色差對膜厚極其敏感，MASS目標102%~115%之間. (RMK00103) . R字頭色碼塗佈量須在20U以上,不然會有白色點狀(繩紋),已被客戶訴賠. (RMK00103) . 捲起單位張力請加大至 5.5（有另行備註要求張力設定時，依另行備註需求設定）） (RMK00103) . 1.本單若塗裝背面漆一律改為REVERSE COATING 例外訂單如下敘述 (RMK00163) . 2.例外訂單為R字頭超低光澤與PVDF (＞25μ)，背面漆可改 NATURE COATING，但搭配底漆避免遮蓋性不佳 (RMK00163) . ★品檢注意！JIS&CNS 訂單必須每滿50噸一定要再做一次TEST (RMK00259) . 1.此為NEO塗料,色差計請用有"(20150105)"的標準樣檔名確認色差值,找不到檔案時請通知TED工程師，分機#321 (RMK00343) . 2.色差放行標準為ΔL、Δa、Δb≦±0.6,光澤放行標準放寬到7以下放行,目視色差不管制 (RMK00343) . 2015年發生過訴賠。請出口使用鋼套桶前請檢查焊接處，以免捲取後產生折痕 (RMK00381) | 訂單:2510DFD012/001 CC2 <生產備註> 事項如下 . 超低光澤產品,色差計塗佈量依據5+20U為基準。RYF89 以5+22U為基準。 (RMK00103) . 請出口人員貼上"請勿堆疊"紅色標簽. (RMK00103) . R字頭色碼因色差對膜厚極其敏感，MASS目標102%~115%之間. (RMK00103) . R字頭色碼塗佈量須在20U以上,不然會有白色點狀(繩紋),已被客戶訴賠. (RMK00103) . 1.本單若塗裝背面漆一律改為REVERSE COATING 例外訂單如下敘述 (RMK00163) . 2.例外訂單為R字頭超低光澤與PVDF (＞25μ)，背面漆可改 NATURE COATING，但搭配底漆避免遮蓋性不佳 (RMK00163) . ★品檢注意！JIS&CNS 訂單必須每滿50噸一定要再做一次TEST (RMK00259) . 1.此為NEO塗料,色差計請用有"(20150105)"的標準樣檔名確認色差值,找不到檔案時請通知TED工程師，分機#321 (RMK00343) . 2.色差放行標準為ΔL、Δa、Δb≦±0.6,光澤放行標準放寬到7以下放行,目視色差不管制 (RMK00343) . 2015年發生過訴賠。請出口使用鋼套桶前請檢查焊接處，以免捲取後產生折痕 (RMK00381) | 訂單:2510DFD012/001 RCL 無 <生產備註> 事項 | 訂單:2510DFD012/001 CCPK 無 <生產備註> 事項 | 訂單:2510DFD012/001 CGQC <品檢備註> 事項如下 . 瓦形屋頂用 注意鍍層控制範圍：min=標準值，Max=標準值+30 (RMK00103) | 訂單:2510DFD012/001 CCQC <品檢備註> 事項如下 . 超低光澤產品,色差計塗佈量依據5+20U為基準。RYF89 以5+22U為基準。 (RMK00103) . R字頭色碼因色差對膜厚極其敏感，MASS目標102%~115%之間. (RMK00103) . 1.本單若塗裝背面漆一律改為REVERSE COATING 例外訂單如下敘述 (RMK00163) . 2.例外訂單為R字頭超低光澤與PVDF (＞25μ)，背面漆可改 NATURE COATING，但搭配底漆避免遮蓋性不佳 (RMK00163) . ★品檢注意！JIS&CNS 訂單必須每滿50噸一定要再做一次TEST (RMK00259) . 1.此為NEO塗料,色差計請用有"(20150105)"的標準樣檔名確認色差值,找不到檔案時請通知TED工程師，分機#321 (RMK00343) . 2.色差放行標準為ΔL、Δa、Δb≦±0.6,光澤放行標準放寬到7以下放行,目視色差不管制 (RMK00343) | 訂單:2510DFD012/001 TOL 無 <生產備註> 事項 |  | 訂單 2510DFD012/001 修改記錄如下: 20250926 08:44:41 (93025) 退火碼: >> S1, 用途碼: >> COA012, 背面標示: >> C844, 訂單背面顏色(五碼): >> BW73N, 背面漆膜厚: >> NOM, 背面漆塗漆型式幾塗幾烤: >> 2, 鉻酸鹽: >> Z, 訂單厚度: >> 0.42, 訂單重: >> 15, 重量容許率(下限): >> 10, 重量容許率(上限): >> 10, 訂單寬度: >> 914, 鍍製方式: >> AC, 鋼捲內徑: >> 508, 鋼捲下限重: >> 3, 鋼捲上限重: >> 5, 壓花條件碼: >> -, 表面花紋: >> R, 綠色識別碼: >> -, 印刷輥號: >> -, 產品代碼: >> PPGL, 皮膜碼: >> -, 單位別: >> M, 油品種類: >> Z, 塗油量: >> Z, 包裝代碼: >> D2 , 保護膜碼: >> -, 客戶試片取樣型式: >> -, 調質碼: >> S, 套筒碼: >> S , 規格: >> CGLCC-20, 製造標準: >> CNS, 表面處理劑種類: >> Z, 表面處理劑塗佈量: >> Z, 伸長率測試: >> N, 硬度測試碼: >> N, 抗拉強度測試: >> N, 降伏強度測試: >> N, 厚度變異: >> -1.2, 訂單正面顏色(五碼): >> RYB77, 正面漆膜厚: >> 25, 正面漆塗漆型式幾塗幾烤: >> 2, 修邊碼: >> Y, 重量碼: >> AW, 鋼捲捲向: >> I, 鍍層碼: >> AZ150, | H:厚度偏薄
PPGL | 2510DFD012/002 | 1. 因鋼套桶因縫接處容易對鋼捲產生轉印，所以請確認客戶是否知悉轉印風險 (OFP00256)-{.不符.} | 1. 部分大陸料含B元素超過CNS規範管制，故請原料CNS規範之訂單不要配大陸料 (OFP00684)-{.不符.} | 1. 訂單若有厚度變異，冷軋厚度公差比照烤漆計算公式 , 但最小為 1/2 公差做設定 (OFP00254)-{.不符.} 2. 因鋼套桶因縫接處容易對鋼捲產生轉印，所以請確認客戶是否知悉轉印風險 (OFP00256)-{.不符.} 3. "偏薄要求訂單" 鍍後厚度減 鍍後厚度下限需大於 0.02 MM,以免發生厚度不足狀況 (OFP00369)-{.不符.} 4. 部分大陸料含B元素超過CNS規範管制，故請原料CNS規範之訂單不要配大陸料 (OFP00684)-{.不符.} | 訂單:2510DFD012/002 CPL <生產備註> 事項如下 . 除HGI/ HGL 訂單邊緣不噴油. 其餘皆側緣噴油 (RMK00285) | 訂單:2510DFD012/002 CR1 無 <生產備註> 事項 | 訂單:2510DFD012/002 CR2 無 <生產備註> 事項 | 訂單:2510DFD012/002 CG1 <生產備註> 事項如下 . 瓦形屋頂用 注意鍍層控制範圍：min=標準值，Max=標準值+30 (RMK00103) . 因成形性需求故鍍層量有上限管制，排程變換前後一顆分切請U3暫留，待產線確認鍍層量後再行處置。 (RMK00103) | 訂單:2510DFD012/002 CG2 <生產備註> 事項如下 . 瓦形屋頂用 注意鍍層控制範圍：min=標準值，Max=標準值+30 (RMK00103) . 因成形性需求故鍍層量有上限管制，排程變換前後一顆分切請U3暫留，待產線確認鍍層量後再行處置。 (RMK00103) | 訂單:2510DFD012/002 CC1 <生產備註> 事項如下 . 超低光澤產品,色差計塗佈量依據5+20U為基準。RYF89 以5+22U為基準。 (RMK00103) . 請出口人員貼上"請勿堆疊"紅色標簽. (RMK00103) . R字頭色碼因色差對膜厚極其敏感，MASS目標102%~115%之間. (RMK00103) . R字頭色碼塗佈量須在20U以上,不然會有白色點狀(繩紋),已被客戶訴賠. (RMK00103) . 捲起單位張力請加大至 5.5（有另行備註要求張力設定時，依另行備註需求設定）） (RMK00103) . 1.本單若塗裝背面漆一律改為REVERSE COATING 例外訂單如下敘述 (RMK00163) . 2.例外訂單為R字頭超低光澤與PVDF (＞25μ)，背面漆可改 NATURE COATING，但搭配底漆避免遮蓋性不佳 (RMK00163) . ★品檢注意！JIS&CNS 訂單必須每滿50噸一定要再做一次TEST (RMK00259) . 1.此為NEO塗料,色差計請用有"(20150105)"的標準樣檔名確認色差值,找不到檔案時請通知TED工程師，分機#321 (RMK00343) . 2.色差放行標準為ΔL、Δa、Δb≦±0.6,光澤放行標準放寬到7以下放行,目視色差不管制 (RMK00343) . CC1:本單厚度≧0.52mm，經測試結果標準PMT請以225℃為標準去計算爐溫 (RMK00379) . 2015年發生過訴賠。請出口使用鋼套桶前請檢查焊接處，以免捲取後產生折痕 (RMK00381) | 訂單:2510DFD012/002 CC2 <生產備註> 事項如下 . 超低光澤產品,色差計塗佈量依據5+20U為基準。RYF89 以5+22U為基準。 (RMK00103) . 請出口人員貼上"請勿堆疊"紅色標簽. (RMK00103) . R字頭色碼因色差對膜厚極其敏感，MASS目標102%~115%之間. (RMK00103) . R字頭色碼塗佈量須在20U以上,不然會有白色點狀(繩紋),已被客戶訴賠. (RMK00103) . 1.本單若塗裝背面漆一律改為REVERSE COATING 例外訂單如下敘述 (RMK00163) . 2.例外訂單為R字頭超低光澤與PVDF (＞25μ)，背面漆可改 NATURE COATING，但搭配底漆避免遮蓋性不佳 (RMK00163) . ★品檢注意！JIS&CNS 訂單必須每滿50噸一定要再做一次TEST (RMK00259) . 1.此為NEO塗料,色差計請用有"(20150105)"的標準樣檔名確認色差值,找不到檔案時請通知TED工程師，分機#321 (RMK00343) . 2.色差放行標準為ΔL、Δa、Δb≦±0.6,光澤放行標準放寬到7以下放行,目視色差不管制 (RMK00343) . CC1:本單厚度≧0.52mm，經測試結果標準PMT請以225℃為標準去計算爐溫 (RMK00379) . 2015年發生過訴賠。請出口使用鋼套桶前請檢查焊接處，以免捲取後產生折痕 (RMK00381) | 訂單:2510DFD012/002 RCL 無 <生產備註> 事項 | 訂單:2510DFD012/002 CCPK 無 <生產備註> 事項 | 訂單:2510DFD012/002 CGQC <品檢備註> 事項如下 . 瓦形屋頂用 注意鍍層控制範圍：min=標準值，Max=標準值+30 (RMK00103) | 訂單:2510DFD012/002 CCQC <品檢備註> 事項如下 . 超低光澤產品,色差計塗佈量依據5+20U為基準。RYF89 以5+22U為基準。 (RMK00103) . R字頭色碼因色差對膜厚極其敏感，MASS目標102%~115%之間. (RMK00103) . 1.本單若塗裝背面漆一律改為REVERSE COATING 例外訂單如下敘述 (RMK00163) . 2.例外訂單為R字頭超低光澤與PVDF (＞25μ)，背面漆可改 NATURE COATING，但搭配底漆避免遮蓋性不佳 (RMK00163) . ★品檢注意！JIS&CNS 訂單必須每滿50噸一定要再做一次TEST (RMK00259) . 1.此為NEO塗料,色差計請用有"(20150105)"的標準樣檔名確認色差值,找不到檔案時請通知TED工程師，分機#321 (RMK00343) . 2.色差放行標準為ΔL、Δa、Δb≦±0.6,光澤放行標準放寬到7以下放行,目視色差不管制 (RMK00343) | 訂單:2510DFD012/002 TOL 無 <生產備註> 事項 |  | 訂單 2510DFD012/002 修改記錄如下: 20250926 08:44:58 (93025) 退火碼: >> S1, 用途碼: >> COA012, 背面標示: >> C844, 訂單背面顏色(五碼): >> BW73N, 背面漆膜厚: >> NOM, 背面漆塗漆型式幾塗幾烤: >> 2, 鉻酸鹽: >> Z, 訂單厚度: >> 0.52, 訂單重: >> 15, 重量容許率(下限): >> 10, 重量容許率(上限): >> 10, 訂單寬度: >> 914, 鍍製方式: >> AC, 鋼捲內徑: >> 508, 鋼捲下限重: >> 3, 鋼捲上限重: >> 5, 壓花條件碼: >> -, 表面花紋: >> R, 綠色識別碼: >> -, 印刷輥號: >> -, 產品代碼: >> PPGL, 皮膜碼: >> -, 單位別: >> M, 油品種類: >> Z, 塗油量: >> Z, 包裝代碼: >> D2 , 保護膜碼: >> -, 客戶試片取樣型式: >> -, 調質碼: >> S, 套筒碼: >> S , 規格: >> CGLCC-20, 製造標準: >> CNS, 表面處理劑種類: >> Z, 表面處理劑塗佈量: >> Z, 伸長率測試: >> N, 硬度測試碼: >> N, 抗拉強度測試: >> N, 降伏強度測試: >> N, 厚度變異: >> -1.4, 訂單正面顏色(五碼): >> RYB77, 正面漆膜厚: >> 25, 正面漆塗漆型式幾塗幾烤: >> 2, 修邊碼: >> Y, 重量碼: >> AW, 鋼捲捲向: >> I, 鍍層碼: >> AZ150, | H:厚度偏薄
PPGL | 2510DFD013/001 | 1. 單捲限重檢核 (原料重:16~21, 分切困難:16.80~17.50,20.00~21.00, 單捲限重:2.50~2.80)(OFP00031)-{.不符.} | 1. 烤漆產品"門板"類...指定使用CSC（含 CH）或DS用料，切勿用其它料源 (OFP00129)-{.不符.} 2. 提醒：格來德捲門 CGLC400 投SAE1012料。訂單0.45（CR=0.455) HR=2.52 軋延率 82％。確認OK可不用理會 (OFP00371)-{.不符.} 3. 部分大陸料含B元素超過CNS規範管制，故請原料CNS規範之訂單不要配大陸料 (OFP00684)-{.不符.} | 1. 備註：XXXXX 標準MASS=XXX 為生產與品管依據。排程MASS為請購用不用理會 (OFP00293)-{.不符.} 2. 提醒：格來德捲門 CGLC400 投SAE1012料。訂單0.45（CR=0.455) HR=2.52 軋延率 82％。確認OK可不用理會 (OFP00371)-{.不符.} 3. 【提醒】！本單為直立式包裝，嚴禁鍍鋅或烤漆後以STAGGER捲取 (OFP00451)-{.不符.} 4. 部分大陸料含B元素超過CNS規範管制，故請原料CNS規範之訂單不要配大陸料 (OFP00684)-{.不符.} | 訂單:2510DFD013/001 CPL <生產備註> 事項如下 . 指定使用CSC或中龍或者日本用料，切勿用其它料源。會訴賠... (RMK00241) . 除HGI/ HGL 訂單邊緣不噴油. 其餘皆側緣噴油 (RMK00285) | 訂單:2510DFD013/001 CR1 <生產備註> 事項如下 . 指定使用CSC或中龍或者日本用料，切勿用其它料源。會訴賠... (RMK00241) . 完軋寬度超出管制值上限≦2mm時,冷軋繼續生產並填寫品質異常通報單給鍍鋅線,以便調整張力與板溫 (RMK00278) | 訂單:2510DFD013/001 CR2 <生產備註> 事項如下 . 指定使用CSC或中龍或者日本用料，切勿用其它料源。會訴賠... (RMK00241) . 完軋寬度超出管制值上限≦2mm時,冷軋繼續生產並填寫品質異常通報單給鍍鋅線,以便調整張力與板溫 (RMK00278) | 訂單:2510DFD013/001 CG1 <生產備註> 事項如下 . ★ SKP+T/L 的 EL％總和 CQ ＞0.8％,材質SAE1012＞0.6 ％ --->一定要達到不然會訴賠★ (RMK00241) . 指定使用CSC或中龍或者日本用料，切勿用其它料源。會訴賠... (RMK00241) . 因為SKP+T/L 的 EL％總和 CQ ＞0.8％,材質SAE1012＞0.6 ％以上時，烤漆品檢測試Fluting 會NG降級 (RMK00241) . 若SKP+T/L 的 EL％總和 CQ ＞0.8％,材質SAE1012＞0.6 ％ 未能符合，反應給下製程與TED工程師 (RMK00241) | 訂單:2510DFD013/001 CG2 <生產備註> 事項如下 . ★ SKP+T/L 的 EL％總和 CQ ＞0.8％,材質SAE1012＞0.6 ％ --->一定要達到不然會訴賠★ (RMK00241) . 指定使用CSC或中龍或者日本用料，切勿用其它料源。會訴賠... (RMK00241) . 因為SKP+T/L 的 EL％總和 CQ ＞0.8％,材質SAE1012＞0.6 ％以上時，烤漆品檢測試Fluting 會NG降級 (RMK00241) . 若SKP+T/L 的 EL％總和 CQ ＞0.8％,材質SAE1012＞0.6 ％ 未能符合，反應給下製程與TED工程師 (RMK00241) | 訂單:2510DFD013/001 CC1 <生產備註> 事項如下 . 【MASS】BY60T 標準MASS=60+180=240 為生產與品管依據。排程MASS為請購用不用理會 (RMK-E_CHIN) . 【分切】戶端的大天車裁撤，須降低最大限重；客戶拜託我們能否把最後一顆分切鋼捲，若是超過3.2噸，再分切成2顆1噸多的鋼捲，重量低於訂單限重客戶也以一級品接受。 (RMK-E_CHIN) . 1.本單若塗裝背面漆一律改為REVERSE COATING 例外訂單如下敘述 (RMK00163) . 2.例外訂單為R字頭超低光澤與PVDF (＞25μ)，背面漆可改 NATURE COATING，但搭配底漆避免遮蓋性不佳 (RMK00163) . 請注意面漆（扣除底漆mass）mass必須≧90％ STD MASS (訂單有耐磨耗需求) (RMK00214) . 每顆母鋼捲 留烤漆板 全寬*30CM*1片 並註明(1)鋼捲號碼(2)耐磨耗 給實驗室做耐磨耗試驗.請浮貼三張標籤！ (RMK00214) . 一般CQ T/L EL％目標0.1％，視板面或狀況可做調整--->不然下製程會發生FLUTING會訴賠 (RMK00241) . ★本產品因訴賠過，一定得做 Fluting TEST，線上EL％有調整時需再確認★ (RMK00241) . ★品檢注意！JIS&CNS 訂單必須每滿50噸一定要再做一次TEST (RMK00259) . 【捲取】注意！本單為直立式包裝。禁用STAGGER捲取送包裝！送RCL重處理例外。 (RMK00512) | 訂單:2510DFD013/001 CC2 <生產備註> 事項如下 . 【MASS】BY60T 標準MASS=60+180=240 為生產與品管依據。排程MASS為請購用不用理會 (RMK-E_CHIN) . 【分切】戶端的大天車裁撤，須降低最大限重；客戶拜託我們能否把最後一顆分切鋼捲，若是超過3.2噸，再分切成2顆1噸多的鋼捲，重量低於訂單限重客戶也以一級品接受。 (RMK-E_CHIN) . 1.本單若塗裝背面漆一律改為REVERSE COATING 例外訂單如下敘述 (RMK00163) . 2.例外訂單為R字頭超低光澤與PVDF (＞25μ)，背面漆可改 NATURE COATING，但搭配底漆避免遮蓋性不佳 (RMK00163) . 請注意面漆（扣除底漆mass）mass必須≧90％ STD MASS (訂單有耐磨耗需求) (RMK00214) . 每顆母鋼捲 留烤漆板 全寬*30CM*1片 並註明(1)鋼捲號碼(2)耐磨耗 給實驗室做耐磨耗試驗.請浮貼三張標籤！ (RMK00214) . 一般CQ T/L EL％目標0.1％，視板面或狀況可做調整--->不然下製程會發生FLUTING會訴賠 (RMK00241) . ★本產品因訴賠過，一定得做 Fluting TEST，線上EL％有調整時需再確認★ (RMK00241) . ★品檢注意！JIS&CNS 訂單必須每滿50噸一定要再做一次TEST (RMK00259) . 【捲取】注意！本單為直立式包裝。禁用STAGGER捲取送包裝！送RCL重處理例外。 (RMK00512) | 訂單:2510DFD013/001 RCL <生產備註> 事項如下 . 【捲取】注意！本單為直立式包裝。禁用STAGGER捲取送包裝！送RCL重處理例外。 (RMK00512) | 訂單:2510DFD013/001 CCPK 無 <生產備註> 事項 | 訂單:2510DFD013/001 CGQC 無 <品檢備註> 事項 | 訂單:2510DFD013/001 CCQC <品檢備註> 事項如下 . 【MASS】BY60T 標準MASS=60+180=240 為生產與品管依據。排程MASS為請購用不用理會 (RMK-E_CHIN) . 1.本單若塗裝背面漆一律改為REVERSE COATING 例外訂單如下敘述 (RMK00163) . 2.例外訂單為R字頭超低光澤與PVDF (＞25μ)，背面漆可改 NATURE COATING，但搭配底漆避免遮蓋性不佳 (RMK00163) . 請注意面漆（扣除底漆mass）mass必須≧90％ STD MASS (訂單有耐磨耗需求) (RMK00214) . 每顆母鋼捲 留烤漆板 全寬*30CM*1片 並註明(1)鋼捲號碼(2)耐磨耗 給實驗室做耐磨耗試驗.請浮貼三張標籤！ (RMK00214) . ★本產品因訴賠過，一定得做 Fluting TEST，線上EL％有調整時需再確認★ (RMK00241) . ★品檢注意！JIS&CNS 訂單必須每滿50噸一定要再做一次TEST (RMK00259) . 【捲取】注意！本單為直立式包裝。禁用STAGGER捲取送包裝！送RCL重處理例外。 (RMK00512) | 訂單:2510DFD013/001 TOL 無 <生產備註> 事項 | 【分切】戶端的大天車裁撤，須降低最大限重；客戶拜託我們能否把最後一顆分切鋼捲，若是超過3.2噸，再分切成2顆1噸多的鋼捲，重量低於訂單限重客戶也以一級品接受。^^/CC1/CC2/ <<.E_CHIN 2025/09/30 07:39.>> 【MASS】BY60T 標準MASS=60+180=240 為生產與品管依據。排程MASS為請購用不用理會^^/CC1/CC2/CCQC/^^ <<.E_CHIN 2025/09/30 07:40.>> | 訂單 2510DFD013/001 修改記錄如下: 20250926 08:55:42 (93025) 退火碼: >> S1, 用途碼: >> COA010, 背面標示: >> C845, 訂單背面顏色(五碼): >> BY60T, 背面漆膜厚: >> NOM, 背面漆塗漆型式幾塗幾烤: >> 2, 鉻酸鹽: >> Z, 訂單厚度: >> 0.45, 訂單重: >> 30, 重量容許率(下限): >> 10, 重量容許率(上限): >> 10, 訂單寬度: >> 960, 鍍製方式: >> BC, 鋼捲內徑: >> 508, 鋼捲下限重: >> 2.5, 鋼捲上限重: >> 2.8, 壓花條件碼: >> -, 表面花紋: >> R, 綠色識別碼: >> -, 印刷輥號: >> -, 產品代碼: >> PPGL, 皮膜碼: >> -, 單位別: >> M, 油品種類: >> Z, 塗油量: >> Z, 包裝代碼: >> D7 , 保護膜碼: >> -, 客戶試片取樣型式: >> -, 調質碼: >> S, 套筒碼: >> P , 規格: >> CGLC400-20, 製造標準: >> CNS, 表面處理劑種類: >> Z, 表面處理劑塗佈量: >> Z, 伸長率測試: >> N, 硬度測試碼: >> N, 抗拉強度測試: >> N, 降伏強度測試: >> N, 厚度變異: >> 0, 訂單正面顏色(五碼): >> 4C386, 正面漆膜厚: >> NOM, 正面漆塗漆型式幾塗幾烤: >> 2, 修邊碼: >> Y, 重量碼: >> AW, 鋼捲捲向: >> O, 鍍層碼: >> AZ150, 20250926 09:07:46 (93025) 伸長率測試: N >> Y, 硬度測試碼: N >> Y, 抗拉強度測試: N >> Y, 降伏強度測試: N >> Y, | *:
PPGL | 2510DFD014/001 | 1. 因鋼套桶因縫接處容易對鋼捲產生轉印，所以請確認客戶是否知悉轉印風險 (OFP00256)-{.不符.} | 1. 部分大陸料含B元素超過CNS規範管制，故請原料CNS規範之訂單不要配大陸料 (OFP00684)-{.不符.} | 1. 訂單若有厚度變異，冷軋厚度公差比照烤漆計算公式 , 但最小為 1/2 公差做設定 (OFP00254)-{.不符.} 2. 因鋼套桶因縫接處容易對鋼捲產生轉印，所以請確認客戶是否知悉轉印風險 (OFP00256)-{.不符.} 3. "偏薄要求訂單" 鍍後厚度減 鍍後厚度下限需大於 0.02 MM,以免發生厚度不足狀況 (OFP00369)-{.不符.} 4. 部分大陸料含B元素超過CNS規範管制，故請原料CNS規範之訂單不要配大陸料 (OFP00684)-{.不符.} | 訂單:2510DFD014/001 CPL <生產備註> 事項如下 . 除HGI/ HGL 訂單邊緣不噴油. 其餘皆側緣噴油 (RMK00285) | 訂單:2510DFD014/001 CR1 無 <生產備註> 事項 | 訂單:2510DFD014/001 CR2 無 <生產備註> 事項 | 訂單:2510DFD014/001 CG1 <生產備註> 事項如下 . 瓦形屋頂用 注意鍍層控制範圍：min=標準值，Max=標準值+30 (RMK00103) . 因成形性需求故鍍層量有上限管制，排程變換前後一顆分切請U3暫留，待產線確認鍍層量後再行處置。 (RMK00103) | 訂單:2510DFD014/001 CG2 <生產備註> 事項如下 . 瓦形屋頂用 注意鍍層控制範圍：min=標準值，Max=標準值+30 (RMK00103) . 因成形性需求故鍍層量有上限管制，排程變換前後一顆分切請U3暫留，待產線確認鍍層量後再行處置。 (RMK00103) | 訂單:2510DFD014/001 CC1 <生產備註> 事項如下 . 超低光澤產品,色差計塗佈量依據5+20U為基準。RYF89 以5+22U為基準。 (RMK00103) . 請出口人員貼上"請勿堆疊"紅色標簽. (RMK00103) . R字頭色碼因色差對膜厚極其敏感，MASS目標102%~115%之間. (RMK00103) . R字頭色碼塗佈量須在20U以上,不然會有白色點狀(繩紋),已被客戶訴賠. (RMK00103) . 捲起單位張力請加大至 5.5（有另行備註要求張力設定時，依另行備註需求設定）） (RMK00103) . 1.本單若塗裝背面漆一律改為REVERSE COATING 例外訂單如下敘述 (RMK00163) . 2.例外訂單為R字頭超低光澤與PVDF (＞25μ)，背面漆可改 NATURE COATING，但搭配底漆避免遮蓋性不佳 (RMK00163) . ★品檢注意！JIS&CNS 訂單必須每滿50噸一定要再做一次TEST (RMK00259) . 1.此為NEO塗料,色差計請用有"(20150105)"的標準樣檔名確認色差值,找不到檔案時請通知TED工程師，分機#321 (RMK00343) . 2.色差放行標準為ΔL、Δa、Δb≦±0.6,光澤放行標準放寬到7以下放行,目視色差不管制 (RMK00343) . 2015年發生過訴賠。請出口使用鋼套桶前請檢查焊接處，以免捲取後產生折痕 (RMK00381) | 訂單:2510DFD014/001 CC2 <生產備註> 事項如下 . 超低光澤產品,色差計塗佈量依據5+20U為基準。RYF89 以5+22U為基準。 (RMK00103) . 請出口人員貼上"請勿堆疊"紅色標簽. (RMK00103) . R字頭色碼因色差對膜厚極其敏感，MASS目標102%~115%之間. (RMK00103) . R字頭色碼塗佈量須在20U以上,不然會有白色點狀(繩紋),已被客戶訴賠. (RMK00103) . 1.本單若塗裝背面漆一律改為REVERSE COATING 例外訂單如下敘述 (RMK00163) . 2.例外訂單為R字頭超低光澤與PVDF (＞25μ)，背面漆可改 NATURE COATING，但搭配底漆避免遮蓋性不佳 (RMK00163) . ★品檢注意！JIS&CNS 訂單必須每滿50噸一定要再做一次TEST (RMK00259) . 1.此為NEO塗料,色差計請用有"(20150105)"的標準樣檔名確認色差值,找不到檔案時請通知TED工程師，分機#321 (RMK00343) . 2.色差放行標準為ΔL、Δa、Δb≦±0.6,光澤放行標準放寬到7以下放行,目視色差不管制 (RMK00343) . 2015年發生過訴賠。請出口使用鋼套桶前請檢查焊接處，以免捲取後產生折痕 (RMK00381) | 訂單:2510DFD014/001 RCL 無 <生產備註> 事項 | 訂單:2510DFD014/001 CCPK 無 <生產備註> 事項 | 訂單:2510DFD014/001 CGQC <品檢備註> 事項如下 . 瓦形屋頂用 注意鍍層控制範圍：min=標準值，Max=標準值+30 (RMK00103) | 訂單:2510DFD014/001 CCQC <品檢備註> 事項如下 . 超低光澤產品,色差計塗佈量依據5+20U為基準。RYF89 以5+22U為基準。 (RMK00103) . R字頭色碼因色差對膜厚極其敏感，MASS目標102%~115%之間. (RMK00103) . 1.本單若塗裝背面漆一律改為REVERSE COATING 例外訂單如下敘述 (RMK00163) . 2.例外訂單為R字頭超低光澤與PVDF (＞25μ)，背面漆可改 NATURE COATING，但搭配底漆避免遮蓋性不佳 (RMK00163) . ★品檢注意！JIS&CNS 訂單必須每滿50噸一定要再做一次TEST (RMK00259) . 1.此為NEO塗料,色差計請用有"(20150105)"的標準樣檔名確認色差值,找不到檔案時請通知TED工程師，分機#321 (RMK00343) . 2.色差放行標準為ΔL、Δa、Δb≦±0.6,光澤放行標準放寬到7以下放行,目視色差不管制 (RMK00343) | 訂單:2510DFD014/001 TOL 無 <生產備註> 事項 |  | 訂單 2510DFD014/001 修改記錄如下: 20250930 17:32:25 (24025) 退火碼: >> S1, 用途碼: >> COA012, 背面標示: >> C844, 訂單背面顏色(五碼): >> BW73N, 背面漆膜厚: >> NOM, 背面漆塗漆型式幾塗幾烤: >> 2, 鉻酸鹽: >> Z, 訂單厚度: >> 0.42, 訂單重: >> 30, 重量容許率(下限): >> 10, 重量容許率(上限): >> 10, 訂單寬度: >> 914, 鍍製方式: >> AC, 鋼捲內徑: >> 508, 鋼捲下限重: >> 3, 鋼捲上限重: >> 5, 壓花條件碼: >> -, 表面花紋: >> R, 綠色識別碼: >> -, 印刷輥號: >> -, 產品代碼: >> PPGL, 皮膜碼: >> -, 單位別: >> M, 油品種類: >> Z, 塗油量: >> Z, 包裝代碼: >> D2 , 保護膜碼: >> -, 客戶試片取樣型式: >> -, 調質碼: >> S, 套筒碼: >> S , 規格: >> CGLCC-20, 製造標準: >> CNS, 表面處理劑種類: >> Z, 表面處理劑塗佈量: >> Z, 伸長率測試: >> N, 硬度測試碼: >> N, 抗拉強度測試: >> N, 降伏強度測試: >> N, 厚度變異: >> -1.2, 訂單正面顏色(五碼): >> RYB89, 正面漆膜厚: >> 25, 正面漆塗漆型式幾塗幾烤: >> 2, 修邊碼: >> Y, 重量碼: >> AW, 鋼捲捲向: >> I, 鍍層碼: >> AZ150, | H:厚度偏薄
PPGL | 2510DFD014/002 | 1. 因鋼套桶因縫接處容易對鋼捲產生轉印，所以請確認客戶是否知悉轉印風險 (OFP00256)-{.不符.} | 1. 部分大陸料含B元素超過CNS規範管制，故請原料CNS規範之訂單不要配大陸料 (OFP00684)-{.不符.} | 1. 訂單若有厚度變異，冷軋厚度公差比照烤漆計算公式 , 但最小為 1/2 公差做設定 (OFP00254)-{.不符.} 2. 因鋼套桶因縫接處容易對鋼捲產生轉印，所以請確認客戶是否知悉轉印風險 (OFP00256)-{.不符.} 3. "偏薄要求訂單" 鍍後厚度減 鍍後厚度下限需大於 0.02 MM,以免發生厚度不足狀況 (OFP00369)-{.不符.} 4. 部分大陸料含B元素超過CNS規範管制，故請原料CNS規範之訂單不要配大陸料 (OFP00684)-{.不符.} | 訂單:2510DFD014/002 CPL <生產備註> 事項如下 . 除HGI/ HGL 訂單邊緣不噴油. 其餘皆側緣噴油 (RMK00285) | 訂單:2510DFD014/002 CR1 無 <生產備註> 事項 | 訂單:2510DFD014/002 CR2 無 <生產備註> 事項 | 訂單:2510DFD014/002 CG1 <生產備註> 事項如下 . 瓦形屋頂用 注意鍍層控制範圍：min=標準值，Max=標準值+30 (RMK00103) . 因成形性需求故鍍層量有上限管制，排程變換前後一顆分切請U3暫留，待產線確認鍍層量後再行處置。 (RMK00103) | 訂單:2510DFD014/002 CG2 <生產備註> 事項如下 . 瓦形屋頂用 注意鍍層控制範圍：min=標準值，Max=標準值+30 (RMK00103) . 因成形性需求故鍍層量有上限管制，排程變換前後一顆分切請U3暫留，待產線確認鍍層量後再行處置。 (RMK00103) | 訂單:2510DFD014/002 CC1 <生產備註> 事項如下 . 超低光澤產品,色差計塗佈量依據5+20U為基準。RYF89 以5+22U為基準。 (RMK00103) . 請出口人員貼上"請勿堆疊"紅色標簽. (RMK00103) . R字頭色碼因色差對膜厚極其敏感，MASS目標102%~115%之間. (RMK00103) . R字頭色碼塗佈量須在20U以上,不然會有白色點狀(繩紋),已被客戶訴賠. (RMK00103) . 捲起單位張力請加大至 5.5（有另行備註要求張力設定時，依另行備註需求設定）） (RMK00103) . 1.本單若塗裝背面漆一律改為REVERSE COATING 例外訂單如下敘述 (RMK00163) . 2.例外訂單為R字頭超低光澤與PVDF (＞25μ)，背面漆可改 NATURE COATING，但搭配底漆避免遮蓋性不佳 (RMK00163) . ★品檢注意！JIS&CNS 訂單必須每滿50噸一定要再做一次TEST (RMK00259) . 1.此為NEO塗料,色差計請用有"(20150105)"的標準樣檔名確認色差值,找不到檔案時請通知TED工程師，分機#321 (RMK00343) . 2.色差放行標準為ΔL、Δa、Δb≦±0.6,光澤放行標準放寬到7以下放行,目視色差不管制 (RMK00343) . CC1:本單厚度≧0.52mm，經測試結果標準PMT請以225℃為標準去計算爐溫 (RMK00379) . 2015年發生過訴賠。請出口使用鋼套桶前請檢查焊接處，以免捲取後產生折痕 (RMK00381) | 訂單:2510DFD014/002 CC2 <生產備註> 事項如下 . 超低光澤產品,色差計塗佈量依據5+20U為基準。RYF89 以5+22U為基準。 (RMK00103) . 請出口人員貼上"請勿堆疊"紅色標簽. (RMK00103) . R字頭色碼因色差對膜厚極其敏感，MASS目標102%~115%之間. (RMK00103) . R字頭色碼塗佈量須在20U以上,不然會有白色點狀(繩紋),已被客戶訴賠. (RMK00103) . 1.本單若塗裝背面漆一律改為REVERSE COATING 例外訂單如下敘述 (RMK00163) . 2.例外訂單為R字頭超低光澤與PVDF (＞25μ)，背面漆可改 NATURE COATING，但搭配底漆避免遮蓋性不佳 (RMK00163) . ★品檢注意！JIS&CNS 訂單必須每滿50噸一定要再做一次TEST (RMK00259) . 1.此為NEO塗料,色差計請用有"(20150105)"的標準樣檔名確認色差值,找不到檔案時請通知TED工程師，分機#321 (RMK00343) . 2.色差放行標準為ΔL、Δa、Δb≦±0.6,光澤放行標準放寬到7以下放行,目視色差不管制 (RMK00343) . CC1:本單厚度≧0.52mm，經測試結果標準PMT請以225℃為標準去計算爐溫 (RMK00379) . 2015年發生過訴賠。請出口使用鋼套桶前請檢查焊接處，以免捲取後產生折痕 (RMK00381) | 訂單:2510DFD014/002 RCL 無 <生產備註> 事項 | 訂單:2510DFD014/002 CCPK 無 <生產備註> 事項 | 訂單:2510DFD014/002 CGQC <品檢備註> 事項如下 . 瓦形屋頂用 注意鍍層控制範圍：min=標準值，Max=標準值+30 (RMK00103) | 訂單:2510DFD014/002 CCQC <品檢備註> 事項如下 . 超低光澤產品,色差計塗佈量依據5+20U為基準。RYF89 以5+22U為基準。 (RMK00103) . R字頭色碼因色差對膜厚極其敏感，MASS目標102%~115%之間. (RMK00103) . 1.本單若塗裝背面漆一律改為REVERSE COATING 例外訂單如下敘述 (RMK00163) . 2.例外訂單為R字頭超低光澤與PVDF (＞25μ)，背面漆可改 NATURE COATING，但搭配底漆避免遮蓋性不佳 (RMK00163) . ★品檢注意！JIS&CNS 訂單必須每滿50噸一定要再做一次TEST (RMK00259) . 1.此為NEO塗料,色差計請用有"(20150105)"的標準樣檔名確認色差值,找不到檔案時請通知TED工程師，分機#321 (RMK00343) . 2.色差放行標準為ΔL、Δa、Δb≦±0.6,光澤放行標準放寬到7以下放行,目視色差不管制 (RMK00343) | 訂單:2510DFD014/002 TOL 無 <生產備註> 事項 |  | 訂單 2510DFD014/002 修改記錄如下: 20250930 17:32:27 (24025) 退火碼: >> S1, 用途碼: >> COA012, 背面標示: >> C844, 訂單背面顏色(五碼): >> BW73N, 背面漆膜厚: >> NOM, 背面漆塗漆型式幾塗幾烤: >> 2, 鉻酸鹽: >> Z, 訂單厚度: >> 0.52, 訂單重: >> 20, 重量容許率(下限): >> 10, 重量容許率(上限): >> 10, 訂單寬度: >> 914, 鍍製方式: >> AC, 鋼捲內徑: >> 508, 鋼捲下限重: >> 3, 鋼捲上限重: >> 5, 壓花條件碼: >> -, 表面花紋: >> R, 綠色識別碼: >> -, 印刷輥號: >> -, 產品代碼: >> PPGL, 皮膜碼: >> -, 單位別: >> M, 油品種類: >> Z, 塗油量: >> Z, 包裝代碼: >> D2 , 保護膜碼: >> -, 客戶試片取樣型式: >> -, 調質碼: >> S, 套筒碼: >> S , 規格: >> CGLCC-20, 製造標準: >> CNS, 表面處理劑種類: >> Z, 表面處理劑塗佈量: >> Z, 伸長率測試: >> N, 硬度測試碼: >> N, 抗拉強度測試: >> N, 降伏強度測試: >> N, 厚度變異: >> -1.4, 訂單正面顏色(五碼): >> RYB89, 正面漆膜厚: >> 25, 正面漆塗漆型式幾塗幾烤: >> 2, 修邊碼: >> Y, 重量碼: >> AW, 鋼捲捲向: >> I, 鍍層碼: >> AZ150, | H:厚度偏薄
PPGI | 2510DFD015/001 | 1. ●依旭台背面（正面漆塗料）發泡黏著性不佳（CC250503），要確認背面是否要發泡● (OFP00739)-{.不符.} | 1. 部分大陸料含B元素超過CNS規範管制，故請原料CNS規範之訂單不要配大陸料 (OFP00684)-{.不符.} | 1. 【提醒 審單人員】CR≧0.6 要於烤漆備註調降 PMT等相關。★KP抗塵PVDF不受此限 (OFP00509)-{.不符.} 2. 部分大陸料含B元素超過CNS規範管制，故請原料CNS規範之訂單不要配大陸料 (OFP00684)-{.不符.} 3. ●依旭台背面（正面漆塗料）發泡黏著性不佳（CC250503），要確認背面是否要發泡● (OFP00739)-{.不符.} | 訂單:2510DFD015/001 CPL <生產備註> 事項如下 . 避免刮痕及殘剪,注意修邊品質. (RMK00084) . 除HGI/ HGL 訂單邊緣不噴油. 其餘皆側緣噴油 (RMK00285) | 訂單:2510DFD015/001 CR1 <生產備註> 事項如下 . 不得有中波,加強板形及弓形度控制,記錄板面狀況 出口不可有鼓起. (RMK00084) . 完軋寬度超出管制值上限≦2mm時,冷軋繼續生產並填寫品質異常通報單給鍍鋅線,以便調整張力與板溫 (RMK00278) | 訂單:2510DFD015/001 CR2 <生產備註> 事項如下 . 不得有中波,加強板形及弓形度控制,記錄板面狀況 出口不可有鼓起. (RMK00084) . 完軋寬度超出管制值上限≦2mm時,冷軋繼續生產並填寫品質異常通報單給鍍鋅線,以便調整張力與板溫 (RMK00278) | 訂單:2510DFD015/001 CG1 <生產備註> 事項如下 . 平板類,鍍鋅生產時SKIN PASS & T/L 請依據鍍鋅標準規定生產. (RMK00084) . 弓形度≦4MM/300MM 波高≦4MM 急峻度≦0.5%. (RMK00084) . 每二顆母鋼捲需切2M板量測急峻度,並記錄於外觀檢查記錄表內. (RMK00084) . 出口鋼捲盤捲後目視不允許有鼓起. (RMK00084) . 本單於烤漆正背面都塗裝正面漆，因此鍍鋅請管制背面表面品質比照正面 (RMK00363) | 訂單:2510DFD015/001 CG2 <生產備註> 事項如下 . 平板類,鍍鋅生產時SKIN PASS & T/L 請依據鍍鋅標準規定生產. (RMK00084) . 弓形度≦4MM/300MM 波高≦4MM 急峻度≦0.5%. (RMK00084) . 每二顆母鋼捲需切2M板量測急峻度,並記錄於外觀檢查記錄表內. (RMK00084) . 出口鋼捲盤捲後目視不允許有鼓起. (RMK00084) . 本單於烤漆正背面都塗裝正面漆，因此鍍鋅請管制背面表面品質比照正面 (RMK00363) | 訂單:2510DFD015/001 CC1 <生產備註> 事項如下 . 【PMT】1.1.因為CR厚 1.161 mm，TOP 標準PMT以215℃去計算 (RMK-E_CHIN) . 冷軋厚度 > 0.8mm 內圈須插入二張瓦楞紙,防止端板印痕.客戶為益大時不可加瓦楞紙 (RMK00059) . 出口鋼捲盤捲後目視不允許有鼓起. (RMK00084) . 1.本單若塗裝背面漆一律改為REVERSE COATING 例外訂單如下敘述 (RMK00163) . 2.例外訂單為R字頭超低光澤與PVDF (＞25μ)，背面漆可改 NATURE COATING，但搭配底漆避免遮蓋性不佳 (RMK00163) . ★品檢注意！JIS&CNS 訂單必須每滿50噸一定要再做一次TEST (RMK00259) . 【PMT】1.2.CC2計算完後面漆每個ZONE 爐溫各降8℃為最終爐溫 (RMK00568) . 【PMT】1.3.CC2因爐溫各降8℃為最終爐溫，請股長於TEST時 確實量測板溫 (RMK00568) . 【PMT】1.4.若發現PMT不足，請上調ZONE溫度並回饋工程師 (RMK00568) . 【PMT】1.5.品檢注意！因標準PMT有下修請注意MEK測試 (RMK00568) . 【PMT】1.6.厚板少生產，請領班量測板溫並記錄之 (RMK00568) | 訂單:2510DFD015/001 CC2 <生產備註> 事項如下 . 【PMT】1.1.因為CR厚 1.161 mm，TOP 標準PMT以215℃去計算 (RMK-E_CHIN) . 冷軋厚度 > 0.8mm 內圈須插入二張瓦楞紙,防止端板印痕.客戶為益大時不可加瓦楞紙 (RMK00059) . 出口鋼捲盤捲後目視不允許有鼓起. (RMK00084) . 1.本單若塗裝背面漆一律改為REVERSE COATING 例外訂單如下敘述 (RMK00163) . 2.例外訂單為R字頭超低光澤與PVDF (＞25μ)，背面漆可改 NATURE COATING，但搭配底漆避免遮蓋性不佳 (RMK00163) . 20120627晨會決議 CC2生產 PPGI 時請使用表調 (RMK00191) . ★品檢注意！JIS&CNS 訂單必須每滿50噸一定要再做一次TEST (RMK00259) . 【PMT】1.2.CC2計算完後面漆每個ZONE 爐溫各降8℃為最終爐溫 (RMK00568) . 【PMT】1.3.CC2因爐溫各降8℃為最終爐溫，請股長於TEST時 確實量測板溫 (RMK00568) . 【PMT】1.4.若發現PMT不足，請上調ZONE溫度並回饋工程師 (RMK00568) . 【PMT】1.5.品檢注意！因標準PMT有下修請注意MEK測試 (RMK00568) . 【PMT】1.6.厚板少生產，請領班量測板溫並記錄之 (RMK00568) | 訂單:2510DFD015/001 RCL <生產備註> 事項如下 . 冷軋厚度 > 0.8mm 內圈須插入二張瓦楞紙,防止端板印痕.客戶為益大時不可加瓦楞紙 (RMK00059) | 訂單:2510DFD015/001 CCPK 無 <生產備註> 事項 | 訂單:2510DFD015/001 CGQC <品檢備註> 事項如下 . 本單於烤漆正背面都塗裝正面漆，因此鍍鋅請管制背面表面品質比照正面 (RMK00363) | 訂單:2510DFD015/001 CCQC <品檢備註> 事項如下 . 【PMT】1.1.因為CR厚 1.161 mm，TOP 標準PMT以215℃去計算 (RMK-E_CHIN) . 冷軋厚度 > 0.8mm 內圈須插入二張瓦楞紙,防止端板印痕.客戶為益大時不可加瓦楞紙 (RMK00059) . 1.本單若塗裝背面漆一律改為REVERSE COATING 例外訂單如下敘述 (RMK00163) . 2.例外訂單為R字頭超低光澤與PVDF (＞25μ)，背面漆可改 NATURE COATING，但搭配底漆避免遮蓋性不佳 (RMK00163) . ★品檢注意！JIS&CNS 訂單必須每滿50噸一定要再做一次TEST (RMK00259) . 【PMT】1.2.CC2計算完後面漆每個ZONE 爐溫各降8℃為最終爐溫 (RMK00568) . 【PMT】1.3.CC2因爐溫各降8℃為最終爐溫，請股長於TEST時 確實量測板溫 (RMK00568) . 【PMT】1.4.若發現PMT不足，請上調ZONE溫度並回饋工程師 (RMK00568) . 【PMT】1.5.品檢注意！因標準PMT有下修請注意MEK測試 (RMK00568) . 【PMT】1.6.厚板少生產，請領班量測板溫並記錄之 (RMK00568) | 訂單:2510DFD015/001 TOL 無 <生產備註> 事項 | 【PMT】1.1.因為CR厚 1.161 mm，TOP 標準PMT以215℃去計算^^/CC1/CC2/CCQC/^^ <<.E_CHIN 2025/10/07 08:16.>> | 訂單 2510DFD015/001 修改記錄如下: 20251002 10:45:26 (24025) 退火碼: >> S1, 用途碼: >> COT001, 背面標示: >> C817, 訂單背面顏色(五碼): >> 5C161, 背面漆膜厚: >> NOM, 背面漆塗漆型式幾塗幾烤: >> 2, 鉻酸鹽: >> Z, 訂單厚度: >> 1.15, 訂單重: >> 40, 重量容許率(下限): >> 10, 重量容許率(上限): >> 10, 訂單寬度: >> 1219, 鍍製方式: >> BC, 鋼捲內徑: >> 610, 鋼捲下限重: >> 7, 鋼捲上限重: >> 11, 壓花條件碼: >> -, 表面花紋: >> Z, 綠色識別碼: >> -, 印刷輥號: >> -, 產品代碼: >> PPGI, 皮膜碼: >> -, 單位別: >> M, 油品種類: >> Z, 塗油量: >> Z, 包裝代碼: >> D2 , 保護膜碼: >> -, 客戶試片取樣型式: >> -, 調質碼: >> S, 套筒碼: >> N , 規格: >> CGC440-20, 製造標準: >> CNS, 表面處理劑種類: >> Z, 表面處理劑塗佈量: >> Z, 伸長率測試: >> N, 硬度測試碼: >> N, 抗拉強度測試: >> N, 降伏強度測試: >> N, 厚度變異: >> 0, 訂單正面顏色(五碼): >> 5C161, 正面漆膜厚: >> NOM, 正面漆塗漆型式幾塗幾烤: >> 2, 修邊碼: >> Y, 重量碼: >> AW, 鋼捲捲向: >> I, 鍍層碼: >> Z25, | *:
PPGL | 2510DFD017/001 |  | 1. 部分大陸料含B元素超過CNS規範管制，故請原料CNS規範之訂單不要配大陸料 (OFP00684)-{.不符.} | 1. 訂單若有厚度變異，冷軋厚度公差比照烤漆計算公式 , 但最小為 1/2 公差做設定 (OFP00254)-{.不符.} 2. "偏薄要求訂單" 鍍後厚度減 鍍後厚度下限需大於 0.02 MM,以免發生厚度不足狀況 (OFP00369)-{.不符.} 3. 部分大陸料含B元素超過CNS規範管制，故請原料CNS規範之訂單不要配大陸料 (OFP00684)-{.不符.} | 訂單:2510DFD017/001 CPL <生產備註> 事項如下 . 除HGI/ HGL 訂單邊緣不噴油. 其餘皆側緣噴油 (RMK00285) | 訂單:2510DFD017/001 CR1 <生產備註> 事項如下 . 完軋寬度超出管制值上限≦2mm時,冷軋繼續生產並填寫品質異常通報單給鍍鋅線,以便調整張力與板溫 (RMK00278) | 訂單:2510DFD017/001 CR2 <生產備註> 事項如下 . 完軋寬度超出管制值上限≦2mm時,冷軋繼續生產並填寫品質異常通報單給鍍鋅線,以便調整張力與板溫 (RMK00278) | 訂單:2510DFD017/001 CG1 <生產備註> 事項如下 . 平板類,鍍鋅生產時SKIN PASS & T/L 請依據鍍鋅標準規定生產 (RMK00100) . 鍍鋅表面不可有鋅痕、壓痕、凹陷、及刮傷 、應變痕等。 (RMK00100) . 出口鋼捲盤捲後目視不允許有鼓起. (RMK00100) | 訂單:2510DFD017/001 CG2 <生產備註> 事項如下 . 平板類,鍍鋅生產時SKIN PASS & T/L 請依據鍍鋅標準規定生產 (RMK00100) . 鍍鋅表面不可有鋅痕、壓痕、凹陷、及刮傷 、應變痕等。 (RMK00100) . 出口鋼捲盤捲後目視不允許有鼓起. (RMK00100) | 訂單:2510DFD017/001 CC1 <生產備註> 事項如下 . 1.本單若塗裝背面漆一律改為REVERSE COATING 例外訂單如下敘述 (RMK00163) . 2.例外訂單為R字頭超低光澤與PVDF (＞25μ)，背面漆可改 NATURE COATING，但搭配底漆避免遮蓋性不佳 (RMK00163) . ★品檢注意！JIS&CNS 訂單必須每滿50噸一定要再做一次TEST (RMK00259) | 訂單:2510DFD017/001 CC2 <生產備註> 事項如下 . 1.本單若塗裝背面漆一律改為REVERSE COATING 例外訂單如下敘述 (RMK00163) . 2.例外訂單為R字頭超低光澤與PVDF (＞25μ)，背面漆可改 NATURE COATING，但搭配底漆避免遮蓋性不佳 (RMK00163) . ★品檢注意！JIS&CNS 訂單必須每滿50噸一定要再做一次TEST (RMK00259) | 訂單:2510DFD017/001 RCL 無 <生產備註> 事項 | 訂單:2510DFD017/001 CCPK 無 <生產備註> 事項 | 訂單:2510DFD017/001 CGQC 無 <品檢備註> 事項 | 訂單:2510DFD017/001 CCQC <品檢備註> 事項如下 . 1.本單若塗裝背面漆一律改為REVERSE COATING 例外訂單如下敘述 (RMK00163) . 2.例外訂單為R字頭超低光澤與PVDF (＞25μ)，背面漆可改 NATURE COATING，但搭配底漆避免遮蓋性不佳 (RMK00163) . ★品檢注意！JIS&CNS 訂單必須每滿50噸一定要再做一次TEST (RMK00259) | 訂單:2510DFD017/001 TOL 無 <生產備註> 事項 |  | 訂單 2510DFD017/001 修改記錄如下: 20251003 17:32:23 (24025) 退火碼: >> S1, 用途碼: >> CIA008, 背面標示: >> C814, 訂單背面顏色(五碼): >> BW73Y, 背面漆膜厚: >> 12.5, 背面漆塗漆型式幾塗幾烤: >> 2, 鉻酸鹽: >> Z, 訂單厚度: >> 0.52, 訂單重: >> 25, 重量容許率(下限): >> 10, 重量容許率(上限): >> 10, 訂單寬度: >> 914, 鍍製方式: >> AC, 鋼捲內徑: >> 508, 鋼捲下限重: >> 3, 鋼捲上限重: >> 5, 壓花條件碼: >> -, 表面花紋: >> R, 綠色識別碼: >> -, 印刷輥號: >> -, 產品代碼: >> PPGL, 皮膜碼: >> -, 單位別: >> M, 油品種類: >> Z, 塗油量: >> Z, 包裝代碼: >> D2 , 保護膜碼: >> -, 客戶試片取樣型式: >> -, 調質碼: >> S, 套筒碼: >> R , 規格: >> CGLC400-20, 製造標準: >> CNS, 表面處理劑種類: >> Z, 表面處理劑塗佈量: >> Z, 伸長率測試: >> N, 硬度測試碼: >> N, 抗拉強度測試: >> N, 降伏強度測試: >> N, 厚度變異: >> -1.4, 訂單正面顏色(五碼): >> SC306, 正面漆膜厚: >> 25, 正面漆塗漆型式幾塗幾烤: >> 2, 修邊碼: >> Y, 重量碼: >> AW, 鋼捲捲向: >> I, 鍍層碼: >> AZ150, | H:厚度偏薄
PPGL | 2510DFD017/002 |  | 1. 部分大陸料含B元素超過CNS規範管制，故請原料CNS規範之訂單不要配大陸料 (OFP00684)-{.不符.} | 1. 訂單若有厚度變異，冷軋厚度公差比照烤漆計算公式 , 但最小為 1/2 公差做設定 (OFP00254)-{.不符.} 2. "偏薄要求訂單" 鍍後厚度減 鍍後厚度下限需大於 0.02 MM,以免發生厚度不足狀況 (OFP00369)-{.不符.} 3. 部分大陸料含B元素超過CNS規範管制，故請原料CNS規範之訂單不要配大陸料 (OFP00684)-{.不符.} | 訂單:2510DFD017/002 CPL <生產備註> 事項如下 . 除HGI/ HGL 訂單邊緣不噴油. 其餘皆側緣噴油 (RMK00285) | 訂單:2510DFD017/002 CR1 <生產備註> 事項如下 . 完軋寬度超出管制值上限≦2mm時,冷軋繼續生產並填寫品質異常通報單給鍍鋅線,以便調整張力與板溫 (RMK00278) | 訂單:2510DFD017/002 CR2 <生產備註> 事項如下 . 完軋寬度超出管制值上限≦2mm時,冷軋繼續生產並填寫品質異常通報單給鍍鋅線,以便調整張力與板溫 (RMK00278) | 訂單:2510DFD017/002 CG1 <生產備註> 事項如下 . 平板類,鍍鋅生產時SKIN PASS & T/L 請依據鍍鋅標準規定生產 (RMK00100) . 鍍鋅表面不可有鋅痕、壓痕、凹陷、及刮傷 、應變痕等。 (RMK00100) . 出口鋼捲盤捲後目視不允許有鼓起. (RMK00100) | 訂單:2510DFD017/002 CG2 <生產備註> 事項如下 . 平板類,鍍鋅生產時SKIN PASS & T/L 請依據鍍鋅標準規定生產 (RMK00100) . 鍍鋅表面不可有鋅痕、壓痕、凹陷、及刮傷 、應變痕等。 (RMK00100) . 出口鋼捲盤捲後目視不允許有鼓起. (RMK00100) | 訂單:2510DFD017/002 CC1 <生產備註> 事項如下 . 1.本單若塗裝背面漆一律改為REVERSE COATING 例外訂單如下敘述 (RMK00163) . 2.例外訂單為R字頭超低光澤與PVDF (＞25μ)，背面漆可改 NATURE COATING，但搭配底漆避免遮蓋性不佳 (RMK00163) . ★品檢注意！JIS&CNS 訂單必須每滿50噸一定要再做一次TEST (RMK00259) | 訂單:2510DFD017/002 CC2 <生產備註> 事項如下 . 1.本單若塗裝背面漆一律改為REVERSE COATING 例外訂單如下敘述 (RMK00163) . 2.例外訂單為R字頭超低光澤與PVDF (＞25μ)，背面漆可改 NATURE COATING，但搭配底漆避免遮蓋性不佳 (RMK00163) . ★品檢注意！JIS&CNS 訂單必須每滿50噸一定要再做一次TEST (RMK00259) | 訂單:2510DFD017/002 RCL 無 <生產備註> 事項 | 訂單:2510DFD017/002 CCPK 無 <生產備註> 事項 | 訂單:2510DFD017/002 CGQC 無 <品檢備註> 事項 | 訂單:2510DFD017/002 CCQC <品檢備註> 事項如下 . 1.本單若塗裝背面漆一律改為REVERSE COATING 例外訂單如下敘述 (RMK00163) . 2.例外訂單為R字頭超低光澤與PVDF (＞25μ)，背面漆可改 NATURE COATING，但搭配底漆避免遮蓋性不佳 (RMK00163) . ★品檢注意！JIS&CNS 訂單必須每滿50噸一定要再做一次TEST (RMK00259) | 訂單:2510DFD017/002 TOL 無 <生產備註> 事項 |  | 訂單 2510DFD017/002 修改記錄如下: 20251003 17:32:25 (24025) 退火碼: >> S1, 用途碼: >> CIA008, 背面標示: >> C814, 訂單背面顏色(五碼): >> BW73Y, 背面漆膜厚: >> 12.5, 背面漆塗漆型式幾塗幾烤: >> 2, 鉻酸鹽: >> Z, 訂單厚度: >> 0.52, 訂單重: >> 35, 重量容許率(下限): >> 10, 重量容許率(上限): >> 10, 訂單寬度: >> 914, 鍍製方式: >> AC, 鋼捲內徑: >> 508, 鋼捲下限重: >> 3, 鋼捲上限重: >> 5, 壓花條件碼: >> -, 表面花紋: >> R, 綠色識別碼: >> -, 印刷輥號: >> -, 產品代碼: >> PPGL, 皮膜碼: >> -, 單位別: >> M, 油品種類: >> Z, 塗油量: >> Z, 包裝代碼: >> D2 , 保護膜碼: >> -, 客戶試片取樣型式: >> -, 調質碼: >> S, 套筒碼: >> R , 規格: >> CGLC400-20, 製造標準: >> CNS, 表面處理劑種類: >> Z, 表面處理劑塗佈量: >> Z, 伸長率測試: >> N, 硬度測試碼: >> N, 抗拉強度測試: >> N, 降伏強度測試: >> N, 厚度變異: >> -1.4, 訂單正面顏色(五碼): >> SB256, 正面漆膜厚: >> 25, 正面漆塗漆型式幾塗幾烤: >> 2, 修邊碼: >> Y, 重量碼: >> AW, 鋼捲捲向: >> I, 鍍層碼: >> AZ150, | H:厚度偏薄
PPGL | 2510DFD018/001 | 1. 提醒：CNS 第三類保固 PPGL AZ150（含）以上，PPGI Z27 （含）以上 TOP ≧25U , BK 兩層塗裝 (OFP00448)-{.不符.} 2. 再三提醒確認！CNS &JIS 塗裝 PVDF 需要"3類"耐候等級。並注意鍍層或膜厚是否符合.... (OFP00568)-{.不符.} | 1. 部分大陸料含B元素超過CNS規範管制，故請原料CNS規範之訂單不要配大陸料 (OFP00684)-{.不符.} | 1. 提醒：CNS 第三類保固 PPGL AZ150（含）以上，PPGI Z27 （含）以上 TOP ≧25U , BK 兩層塗裝 (OFP00448)-{.不符.} 2. 再三提醒確認！CNS &JIS 塗裝 PVDF 需要"3類"耐候等級。並注意鍍層或膜厚是否符合.... (OFP00568)-{.不符.} 3. 部分大陸料含B元素超過CNS規範管制，故請原料CNS規範之訂單不要配大陸料 (OFP00684)-{.不符.} | 訂單:2510DFD018/001 CPL <生產備註> 事項如下 . 除HGI/ HGL 訂單邊緣不噴油. 其餘皆側緣噴油 (RMK00285) | 訂單:2510DFD018/001 CR1 <生產備註> 事項如下 . 完軋寬度超出管制值上限≦2mm時,冷軋繼續生產並填寫品質異常通報單給鍍鋅線,以便調整張力與板溫 (RMK00278) | 訂單:2510DFD018/001 CR2 <生產備註> 事項如下 . 完軋寬度超出管制值上限≦2mm時,冷軋繼續生產並填寫品質異常通報單給鍍鋅線,以便調整張力與板溫 (RMK00278) | 訂單:2510DFD018/001 CG1 <生產備註> 事項如下 . 平板類,鍍鋅生產時SKIN PASS & T/L 請依據鍍鋅標準規定生產 (RMK00100) . 鍍鋅表面不可有鋅痕、壓痕、凹陷、及刮傷 、應變痕等。 (RMK00100) . 出口鋼捲盤捲後目視不允許有鼓起. (RMK00100) | 訂單:2510DFD018/001 CG2 <生產備註> 事項如下 . 平板類,鍍鋅生產時SKIN PASS & T/L 請依據鍍鋅標準規定生產 (RMK00100) . 鍍鋅表面不可有鋅痕、壓痕、凹陷、及刮傷 、應變痕等。 (RMK00100) . 出口鋼捲盤捲後目視不允許有鼓起. (RMK00100) | 訂單:2510DFD018/001 CC1 <生產備註> 事項如下 . 【取烤漆板】玲翎曰：請取烤漆板30*全寬*2 PCS ，留板OK後請玲翎取回 TO TSD2工程師 委託作出 TAF報告 (RMK-E_CHIN) . 1.本單若塗裝背面漆一律改為REVERSE COATING 例外訂單如下敘述 (RMK00163) . 2.例外訂單為R字頭超低光澤與PVDF (＞25μ)，背面漆可改 NATURE COATING，但搭配底漆避免遮蓋性不佳 (RMK00163) . ★品檢注意！JIS&CNS 訂單必須每滿50噸一定要再做一次TEST (RMK00259) . 1.有客戶要下CNS第3類,以下備註麻煩CCP與TSD遵循,謝謝! (RMK00394) . 1.1.面漆塗佈量務必>=90%（如果背面用面漆也一樣） (RMK00394) . 1.2.務必留30cm*全寬試片1片,供實驗室委託確認SST與QUV性能。並於試片上註明"SST 2000HRS、QUV 1500HRS" (RMK00394) . 【PMT】本單面漆為"PVDF"，經會議決議需量測板溫並記錄之。每一張排程需量測一次否則追究責任 (RMK00503) | 訂單:2510DFD018/001 CC2 <生產備註> 事項如下 . 【取烤漆板】玲翎曰：請取烤漆板30*全寬*2 PCS ，留板OK後請玲翎取回 TO TSD2工程師 委託作出 TAF報告 (RMK-E_CHIN) . 1.本單若塗裝背面漆一律改為REVERSE COATING 例外訂單如下敘述 (RMK00163) . 2.例外訂單為R字頭超低光澤與PVDF (＞25μ)，背面漆可改 NATURE COATING，但搭配底漆避免遮蓋性不佳 (RMK00163) . ★品檢注意！JIS&CNS 訂單必須每滿50噸一定要再做一次TEST (RMK00259) . 1.有客戶要下CNS第3類,以下備註麻煩CCP與TSD遵循,謝謝! (RMK00394) . 1.1.面漆塗佈量務必>=90%（如果背面用面漆也一樣） (RMK00394) . 1.2.務必留30cm*全寬試片1片,供實驗室委託確認SST與QUV性能。並於試片上註明"SST 2000HRS、QUV 1500HRS" (RMK00394) . 【PMT】本單面漆為"PVDF"，經會議決議需量測板溫並記錄之。每一張排程需量測一次否則追究責任 (RMK00503) | 訂單:2510DFD018/001 RCL 無 <生產備註> 事項 | 訂單:2510DFD018/001 CCPK 無 <生產備註> 事項 | 訂單:2510DFD018/001 CGQC 無 <品檢備註> 事項 | 訂單:2510DFD018/001 CCQC <品檢備註> 事項如下 . 【取烤漆板】玲翎曰：請取烤漆板30*全寬*2 PCS ，留板OK後請玲翎取回 TO TSD2工程師 委託作出 TAF報告 (RMK-E_CHIN) . 1.本單若塗裝背面漆一律改為REVERSE COATING 例外訂單如下敘述 (RMK00163) . 2.例外訂單為R字頭超低光澤與PVDF (＞25μ)，背面漆可改 NATURE COATING，但搭配底漆避免遮蓋性不佳 (RMK00163) . ★品檢注意！JIS&CNS 訂單必須每滿50噸一定要再做一次TEST (RMK00259) . 1.有客戶要下CNS第3類,以下備註麻煩CCP與TSD遵循,謝謝! (RMK00394) . 1.1.面漆塗佈量務必>=90%（如果背面用面漆也一樣） (RMK00394) . 1.2.務必留30cm*全寬試片1片,供實驗室委託確認SST與QUV性能。並於試片上註明"SST 2000HRS、QUV 1500HRS" (RMK00394) . 【PMT】本單面漆為"PVDF"，經會議決議需量測板溫並記錄之。每一張排程需量測一次否則追究責任 (RMK00503) | 訂單:2510DFD018/001 TOL 無 <生產備註> 事項 | 【取烤漆板】玲翎曰：請取烤漆板30*全寬*2 PCS ，留板OK後請玲翎取回 TO TSD2工程師 委託作出 TAF報告^^/CC1/CC2/CCQC/ <<.E_CHIN 2025/10/09 11:44.>> | 訂單 2510DFD018/001 修改記錄如下: 20251003 18:18:32 (24025) 退火碼: >> S1, 用途碼: >> CIA008, 背面標示: >> C060, 訂單背面顏色(五碼): >> BW73Y, 背面漆膜厚: >> 12.5, 背面漆塗漆型式幾塗幾烤: >> 2, 鉻酸鹽: >> Z, 訂單厚度: >> 0.526, 訂單重: >> 80, 重量容許率(下限): >> 10, 重量容許率(上限): >> 10, 訂單寬度: >> 1219, 鍍製方式: >> BC, 鋼捲內徑: >> 508, 鋼捲下限重: >> 3, 鋼捲上限重: >> 5, 壓花條件碼: >> -, 表面花紋: >> R, 綠色識別碼: >> -, 印刷輥號: >> -, 產品代碼: >> PPGL, 皮膜碼: >> -, 單位別: >> M, 油品種類: >> Z, 塗油量: >> Z, 包裝代碼: >> D2 , 保護膜碼: >> -, 客戶試片取樣型式: >> -, 調質碼: >> S, 套筒碼: >> R , 規格: >> CGLC400-30, 製造標準: >> CNS, 表面處理劑種類: >> Z, 表面處理劑塗佈量: >> Z, 伸長率測試: >> N, 硬度測試碼: >> N, 抗拉強度測試: >> N, 降伏強度測試: >> N, 厚度變異: >> 0, 訂單正面顏色(五碼): >> FG606, 正面漆膜厚: >> 25, 正面漆塗漆型式幾塗幾烤: >> 2, 修邊碼: >> Y, 重量碼: >> AW, 鋼捲捲向: >> I, 鍍層碼: >> AZ185, 20251007 16:58:03 (24025) 訂單正面顏色(五碼): FG606 >> FG60Y, 正面漆膜厚: 25 >> 25MIN, | *: | [訂單訊息通知] 2025/10/09 上午 11:40:12 *** (秦大維 >> 通知 >> Lynn Hsu) 訊息 : 看不懂--->一定要注意規格，請幫忙跟手寫原檔做比對
PPGL | 2510DFD020/001 | 1. 單捲限重檢核 (原料重:15~20, 分切困難:20, 單捲限重:4.00~4.90)(OFP00031)-{.不符.} | 1. 部分大陸料含B元素超過CNS規範管制，故請原料CNS規範之訂單不要配大陸料 (OFP00684)-{.不符.} | 1. 訂單若有厚度變異，冷軋厚度公差比照烤漆計算公式 , 但最小為 1/2 公差做設定 (OFP00254)-{.不符.} 2. "偏薄要求訂單" 鍍後厚度減 鍍後厚度下限需大於 0.02 MM,以免發生厚度不足狀況 (OFP00369)-{.不符.} 3. 部分大陸料含B元素超過CNS規範管制，故請原料CNS規範之訂單不要配大陸料 (OFP00684)-{.不符.} | 訂單:2510DFD020/001 CPL <生產備註> 事項如下 . 除HGI/ HGL 訂單邊緣不噴油. 其餘皆側緣噴油 (RMK00285) | 訂單:2510DFD020/001 CR1 無 <生產備註> 事項 | 訂單:2510DFD020/001 CR2 無 <生產備註> 事項 | 訂單:2510DFD020/001 CG1 <生產備註> 事項如下 . 平板類,鍍鋅生產時SKIN PASS & T/L 請依據鍍鋅標準規定生產 (RMK00100) . 鍍鋅表面不可有鋅痕、壓痕、凹陷、及刮傷 、應變痕等。 (RMK00100) . 出口鋼捲盤捲後目視不允許有鼓起. (RMK00100) | 訂單:2510DFD020/001 CG2 <生產備註> 事項如下 . 平板類,鍍鋅生產時SKIN PASS & T/L 請依據鍍鋅標準規定生產 (RMK00100) . 鍍鋅表面不可有鋅痕、壓痕、凹陷、及刮傷 、應變痕等。 (RMK00100) . 出口鋼捲盤捲後目視不允許有鼓起. (RMK00100) | 訂單:2510DFD020/001 CC1 <生產備註> 事項如下 . 【分切】玲翎曰：限重4.0 ~ 4.9，最後一顆可不一限重（但不得超出 4.9噸） (RMK-E_CHIN) . 1.本單若塗裝背面漆一律改為REVERSE COATING 例外訂單如下敘述 (RMK00163) . 2.例外訂單為R字頭超低光澤與PVDF (＞25μ)，背面漆可改 NATURE COATING，但搭配底漆避免遮蓋性不佳 (RMK00163) . ★品檢注意！JIS&CNS 訂單必須每滿50噸一定要再做一次TEST (RMK00259) . 請出口主操加貼"請勿堆疊"標簽紅色 (RMK00317) . 因金屬粉塗裝捲取容易變形，請RCL重整後、包裝與倉庫一律放置SKID上防止變形 (RMK00317) | 訂單:2510DFD020/001 CC2 <生產備註> 事項如下 . 【分切】玲翎曰：限重4.0 ~ 4.9，最後一顆可不一限重（但不得超出 4.9噸） (RMK-E_CHIN) . 1.本單若塗裝背面漆一律改為REVERSE COATING 例外訂單如下敘述 (RMK00163) . 2.例外訂單為R字頭超低光澤與PVDF (＞25μ)，背面漆可改 NATURE COATING，但搭配底漆避免遮蓋性不佳 (RMK00163) . ★品檢注意！JIS&CNS 訂單必須每滿50噸一定要再做一次TEST (RMK00259) . 請出口主操加貼"請勿堆疊"標簽紅色 (RMK00317) . 因金屬粉塗裝捲取容易變形，請RCL重整後、包裝與倉庫一律放置SKID上防止變形 (RMK00317) | 訂單:2510DFD020/001 RCL <生產備註> 事項如下 . 因金屬粉塗裝捲取容易變形，請RCL重整後、包裝與倉庫一律放置SKID上防止變形 (RMK00317) | 訂單:2510DFD020/001 CCPK <生產備註> 事項如下 . 因金屬粉塗裝捲取容易變形，請RCL重整後、包裝與倉庫一律放置SKID上防止變形 (RMK00317) | 訂單:2510DFD020/001 CGQC 無 <品檢備註> 事項 | 訂單:2510DFD020/001 CCQC <品檢備註> 事項如下 . 【分切】玲翎曰：限重4.0 ~ 4.9，最後一顆可不一限重（但不得超出 4.9噸） (RMK-E_CHIN) . 1.本單若塗裝背面漆一律改為REVERSE COATING 例外訂單如下敘述 (RMK00163) . 2.例外訂單為R字頭超低光澤與PVDF (＞25μ)，背面漆可改 NATURE COATING，但搭配底漆避免遮蓋性不佳 (RMK00163) . ★品檢注意！JIS&CNS 訂單必須每滿50噸一定要再做一次TEST (RMK00259) . 因金屬粉塗裝捲取容易變形，請RCL重整後、包裝與倉庫一律放置SKID上防止變形 (RMK00317) | 訂單:2510DFD020/001 TOL 無 <生產備註> 事項 | 【分切】玲翎曰：限重4.0 ~ 4.9，最後一顆可不一限重（但不得超出 4.9噸）^^/CC1/CC2/CCQC/ <<.E_CHIN 2025/10/09 13:26.>> | 訂單 2510DFD020/001 修改記錄如下: 20251007 13:42:18 (24025) 退火碼: >> S1, 用途碼: >> CIA008, 背面標示: >> C811, 訂單背面顏色(五碼): >> BW736, 背面漆膜厚: >> NOM, 背面漆塗漆型式幾塗幾烤: >> 1, 鉻酸鹽: >> Z, 訂單厚度: >> 0.52, 訂單重: >> 8, 重量容許率(下限): >> 10, 重量容許率(上限): >> 10, 訂單寬度: >> 914, 鍍製方式: >> AC, 鋼捲內徑: >> 508, 鋼捲下限重: >> 4, 鋼捲上限重: >> 4.9, 壓花條件碼: >> -, 表面花紋: >> R, 綠色識別碼: >> -, 印刷輥號: >> -, 產品代碼: >> PPGL, 皮膜碼: >> -, 單位別: >> M, 油品種類: >> Z, 塗油量: >> Z, 包裝代碼: >> D2 , 保護膜碼: >> -, 客戶試片取樣型式: >> -, 調質碼: >> S, 套筒碼: >> N , 規格: >> CGLCC-20, 製造標準: >> CNS, 表面處理劑種類: >> Z, 表面處理劑塗佈量: >> Z, 伸長率測試: >> N, 硬度測試碼: >> N, 抗拉強度測試: >> N, 降伏強度測試: >> N, 厚度變異: >> -1.4, 訂單正面顏色(五碼): >> 1V256, 正面漆膜厚: >> NOM, 正面漆塗漆型式幾塗幾烤: >> 2, 修邊碼: >> Y, 重量碼: >> AW, 鋼捲捲向: >> I, 鍍層碼: >> AZ150, 20251008 08:39:07 (24025) 訂單重: 8 >> 15, 20251008 10:30:59 (24025) 訂單重: 15 >> 18, | H:厚度偏薄
PPGL | 2510DFD020/002 | 1. 單捲限重檢核 (原料重:15~20, 分切困難:20, 單捲限重:4.00~4.90)(OFP00031)-{.不符.} | 1. 部分大陸料含B元素超過CNS規範管制，故請原料CNS規範之訂單不要配大陸料 (OFP00684)-{.不符.} | 1. 訂單若有厚度變異，冷軋厚度公差比照烤漆計算公式 , 但最小為 1/2 公差做設定 (OFP00254)-{.不符.} 2. "偏薄要求訂單" 鍍後厚度減 鍍後厚度下限需大於 0.02 MM,以免發生厚度不足狀況 (OFP00369)-{.不符.} 3. 部分大陸料含B元素超過CNS規範管制，故請原料CNS規範之訂單不要配大陸料 (OFP00684)-{.不符.} | 訂單:2510DFD020/002 CPL <生產備註> 事項如下 . 除HGI/ HGL 訂單邊緣不噴油. 其餘皆側緣噴油 (RMK00285) | 訂單:2510DFD020/002 CR1 無 <生產備註> 事項 | 訂單:2510DFD020/002 CR2 無 <生產備註> 事項 | 訂單:2510DFD020/002 CG1 <生產備註> 事項如下 . 平板類,鍍鋅生產時SKIN PASS & T/L 請依據鍍鋅標準規定生產 (RMK00100) . 鍍鋅表面不可有鋅痕、壓痕、凹陷、及刮傷 、應變痕等。 (RMK00100) . 出口鋼捲盤捲後目視不允許有鼓起. (RMK00100) | 訂單:2510DFD020/002 CG2 <生產備註> 事項如下 . 平板類,鍍鋅生產時SKIN PASS & T/L 請依據鍍鋅標準規定生產 (RMK00100) . 鍍鋅表面不可有鋅痕、壓痕、凹陷、及刮傷 、應變痕等。 (RMK00100) . 出口鋼捲盤捲後目視不允許有鼓起. (RMK00100) | 訂單:2510DFD020/002 CC1 <生產備註> 事項如下 . 【分切】玲翎曰：限重4.0 ~ 4.9，最後一顆可不一限重（但不得超出 4.9噸） (RMK-E_CHIN) . 1.本單若塗裝背面漆一律改為REVERSE COATING 例外訂單如下敘述 (RMK00163) . 2.例外訂單為R字頭超低光澤與PVDF (＞25μ)，背面漆可改 NATURE COATING，但搭配底漆避免遮蓋性不佳 (RMK00163) . ★品檢注意！JIS&CNS 訂單必須每滿50噸一定要再做一次TEST (RMK00259) . 請出口主操加貼"請勿堆疊"標簽紅色 (RMK00317) . 因金屬粉塗裝捲取容易變形，請RCL重整後、包裝與倉庫一律放置SKID上防止變形 (RMK00317) | 訂單:2510DFD020/002 CC2 <生產備註> 事項如下 . 【分切】玲翎曰：限重4.0 ~ 4.9，最後一顆可不一限重（但不得超出 4.9噸） (RMK-E_CHIN) . 1.本單若塗裝背面漆一律改為REVERSE COATING 例外訂單如下敘述 (RMK00163) . 2.例外訂單為R字頭超低光澤與PVDF (＞25μ)，背面漆可改 NATURE COATING，但搭配底漆避免遮蓋性不佳 (RMK00163) . ★品檢注意！JIS&CNS 訂單必須每滿50噸一定要再做一次TEST (RMK00259) . 請出口主操加貼"請勿堆疊"標簽紅色 (RMK00317) . 因金屬粉塗裝捲取容易變形，請RCL重整後、包裝與倉庫一律放置SKID上防止變形 (RMK00317) | 訂單:2510DFD020/002 RCL <生產備註> 事項如下 . 因金屬粉塗裝捲取容易變形，請RCL重整後、包裝與倉庫一律放置SKID上防止變形 (RMK00317) | 訂單:2510DFD020/002 CCPK <生產備註> 事項如下 . 因金屬粉塗裝捲取容易變形，請RCL重整後、包裝與倉庫一律放置SKID上防止變形 (RMK00317) | 訂單:2510DFD020/002 CGQC 無 <品檢備註> 事項 | 訂單:2510DFD020/002 CCQC <品檢備註> 事項如下 . 【分切】玲翎曰：限重4.0 ~ 4.9，最後一顆可不一限重（但不得超出 4.9噸） (RMK-E_CHIN) . 1.本單若塗裝背面漆一律改為REVERSE COATING 例外訂單如下敘述 (RMK00163) . 2.例外訂單為R字頭超低光澤與PVDF (＞25μ)，背面漆可改 NATURE COATING，但搭配底漆避免遮蓋性不佳 (RMK00163) . ★品檢注意！JIS&CNS 訂單必須每滿50噸一定要再做一次TEST (RMK00259) . 因金屬粉塗裝捲取容易變形，請RCL重整後、包裝與倉庫一律放置SKID上防止變形 (RMK00317) | 訂單:2510DFD020/002 TOL 無 <生產備註> 事項 | 【分切】玲翎曰：限重4.0 ~ 4.9，最後一顆可不一限重（但不得超出 4.9噸）^^/CC1/CC2/CCQC/^^ <<.E_CHIN 2025/10/09 13:26.>> | 訂單 2510DFD020/002 修改記錄如下: 20251008 10:42:26 (24025) 退火碼: >> S1, 用途碼: >> CIA008, 背面標示: >> C811, 訂單背面顏色(五碼): >> BW736, 背面漆膜厚: >> NOM, 背面漆塗漆型式幾塗幾烤: >> 1, 鉻酸鹽: >> Z, 訂單厚度: >> 0.42, 訂單重: >> 18, 重量容許率(下限): >> 10, 重量容許率(上限): >> 10, 訂單寬度: >> 914, 鍍製方式: >> AC, 鋼捲內徑: >> 508, 鋼捲下限重: >> 4, 鋼捲上限重: >> 4.9, 壓花條件碼: >> -, 表面花紋: >> R, GL鋅花要求下限: >> -, GL鋅花要求上限: >> -, 綠色識別碼: >> -, 印刷輥號: >> -, 產品代碼: >> PPGL, 皮膜碼: >> -, 單位別: >> M, 油品種類: >> Z, 塗油量: >> Z, 包裝代碼: >> D2 , 保護膜碼: >> -, 客戶試片取樣型式: >> -, 調質碼: >> S, 套筒碼: >> N , 規格: >> CGLCC-20, 製造標準: >> CNS, 表面處理劑種類: >> Z, 表面處理劑塗佈量: >> Z, 伸長率測試: >> N, 硬度測試碼: >> N, 抗拉強度測試: >> N, 降伏強度測試: >> N, 厚度變異: >> -1.2, 訂單正面顏色(五碼): >> 1V256, 正面漆膜厚: >> NOM, 正面漆塗漆型式幾塗幾烤: >> 2, 修邊碼: >> Y, 重量碼: >> AW, 鋼捲捲向: >> I, 鍍層碼: >> AZ150, | H:厚度偏薄
PPSUS | 2510DFD022/003 |  |  | 1. PPSUS&PPAL 單位長度(M/T)要自己算完後修改 SOP內容。RD洗衣機外殼用可用 -0.04～0 去算 (OFP00649)-{.不符.} | 訂單:2510DFD022/003 CPL 無 <生產備註> 事項 | 訂單:2510DFD022/003 CR1 無 <生產備註> 事項 | 訂單:2510DFD022/003 CR2 無 <生產備註> 事項 | 訂單:2510DFD022/003 CG1 <生產備註> 事項如下 . 瓦形屋頂用 注意鍍層控制範圍：min=標準值，Max=標準值+30 (RMK00103) . 因成形性需求故鍍層量有上限管制，排程變換前後一顆分切請U3暫留，待產線確認鍍層量後再行處置。 (RMK00103) | 訂單:2510DFD022/003 CG2 <生產備註> 事項如下 . 瓦形屋頂用 注意鍍層控制範圍：min=標準值，Max=標準值+30 (RMK00103) . 因成形性需求故鍍層量有上限管制，排程變換前後一顆分切請U3暫留，待產線確認鍍層量後再行處置。 (RMK00103) | 訂單:2510DFD022/003 CC1 <生產備註> 事項如下 . 超低光澤產品,色差計塗佈量依據5+20U為基準。RYF89 以5+22U為基準。 (RMK00103) . 請出口人員貼上"請勿堆疊"紅色標簽. (RMK00103) . R字頭色碼因色差對膜厚極其敏感，MASS目標102%~115%之間. (RMK00103) . R字頭色碼塗佈量須在20U以上,不然會有白色點狀(繩紋),已被客戶訴賠. (RMK00103) . 捲起單位張力請加大至 5.5（有另行備註要求張力設定時，依另行備註需求設定）） (RMK00103) . 1.入口板厚以平凸分釐卡量測,其W/D距板邊10mm處量測 (RMK00619) . 2.入口急峻度≦0.7%，毛邊(雙平頭分釐卡)≦30μm(一定要落實記錄，以作為品質追蹤依據) (RMK00619) . 3.出/入口鼓起≦0.5mm超出管制規格請TSD送RCL確認板形 (RMK00619) . 4.前處理皮膜Si=14±5 mg/m2於CC2品檢室Twin-X:NRC350-Si(SUS304)檢測 (RMK00619) . 5.其餘品質管制若無特別註明，則以對應的烤漆產品用途管制 (RMK00619) . 6.【捲取+套桶】出口一律 STAGGER 捲取，並使用比訂單寬度"加寬"的套桶（一般為"P"，超低光澤與印刷為"S"） (RMK00619) | 訂單:2510DFD022/003 CC2 <生產備註> 事項如下 . 超低光澤產品,色差計塗佈量依據5+20U為基準。RYF89 以5+22U為基準。 (RMK00103) . 請出口人員貼上"請勿堆疊"紅色標簽. (RMK00103) . R字頭色碼因色差對膜厚極其敏感，MASS目標102%~115%之間. (RMK00103) . R字頭色碼塗佈量須在20U以上,不然會有白色點狀(繩紋),已被客戶訴賠. (RMK00103) . 1.入口板厚以平凸分釐卡量測,其W/D距板邊10mm處量測 (RMK00619) . 2.入口急峻度≦0.7%，毛邊(雙平頭分釐卡)≦30μm(一定要落實記錄，以作為品質追蹤依據) (RMK00619) . 3.出/入口鼓起≦0.5mm超出管制規格請TSD送RCL確認板形 (RMK00619) . 4.前處理皮膜Si=14±5 mg/m2於CC2品檢室Twin-X:NRC350-Si(SUS304)檢測 (RMK00619) . 5.其餘品質管制若無特別註明，則以對應的烤漆產品用途管制 (RMK00619) . 6.【捲取+套桶】出口一律 STAGGER 捲取，並使用比訂單寬度"加寬"的套桶（一般為"P"，超低光澤與印刷為"S"） (RMK00619) | 訂單:2510DFD022/003 RCL 無 <生產備註> 事項 | 訂單:2510DFD022/003 CCPK 無 <生產備註> 事項 | 訂單:2510DFD022/003 CGQC <品檢備註> 事項如下 . 瓦形屋頂用 注意鍍層控制範圍：min=標準值，Max=標準值+30 (RMK00103) | 訂單:2510DFD022/003 CCQC <品檢備註> 事項如下 . 超低光澤產品,色差計塗佈量依據5+20U為基準。RYF89 以5+22U為基準。 (RMK00103) . R字頭色碼因色差對膜厚極其敏感，MASS目標102%~115%之間. (RMK00103) . 1.入口板厚以平凸分釐卡量測,其W/D距板邊10mm處量測 (RMK00619) . 2.入口急峻度≦0.7%，毛邊(雙平頭分釐卡)≦30μm(一定要落實記錄，以作為品質追蹤依據) (RMK00619) . 3.出/入口鼓起≦0.5mm超出管制規格請TSD送RCL確認板形 (RMK00619) . 4.前處理皮膜Si=14±5 mg/m2於CC2品檢室Twin-X:NRC350-Si(SUS304)檢測 (RMK00619) . 5.其餘品質管制若無特別註明，則以對應的烤漆產品用途管制 (RMK00619) . 6.【捲取+套桶】出口一律 STAGGER 捲取，並使用比訂單寬度"加寬"的套桶（一般為"P"，超低光澤與印刷為"S"） (RMK00619) | 訂單:2510DFD022/003 TOL 無 <生產備註> 事項 |  | 訂單 2510DFD022/003 修改記錄如下: 20251008 13:57:21 (22030) 退火碼: >> S1, 用途碼: >> CIA008, 背面標示: >> C989, 訂單背面顏色(五碼): >> BW73Y, 背面漆膜厚: >> 12.5, 背面漆塗漆型式幾塗幾烤: >> 2, 鉻酸鹽: >> Z, 訂單厚度: >> 0.46, 訂單重: >> 105, 重量容許率(下限): >> 10, 重量容許率(上限): >> 10, 訂單寬度: >> 914, 鍍製方式: >> BC, 鋼捲內徑: >> 508, 鋼捲下限重: >> 3, 鋼捲上限重: >> 5, 壓花條件碼: >> -, 表面花紋: >> -, 綠色識別碼: >> -, 印刷輥號: >> -, 產品代碼: >> PPSUS, 皮膜碼: >> -, 單位別: >> M, 油品種類: >> Z, 塗油量: >> Z, 包裝代碼: >> A3 , 保護膜碼: >> -, 客戶試片取樣數量: >> 0, 客戶試片取樣型式: >> -, 調質碼: >> S, 套筒碼: >> S , 規格: >> CSUS304-20, 製造標準: >> SYSCO, 表面處理劑種類: >> Z, 表面處理劑塗佈量: >> Z, 伸長率測試: >> N, 硬度測試碼: >> N, 抗拉強度測試: >> N, 降伏強度測試: >> N, 厚度變異: >> 0, 訂單正面顏色(五碼): >> RYF89, 正面漆膜厚: >> 25, 正面漆塗漆型式幾塗幾烤: >> 2, 修邊碼: >> Y, 重量碼: >> AW, 鋼捲捲向: >> I, 鍍層碼: >> -, | *:
PPGL | 2510DFD025/001 | 1. 單捲限重檢核 (原料重:18~23, 分切困難:18.00~20.00,22.50~23.00, 單捲限重:4.00~4.50)(OFP00031)-{.不符.} | 1. 部分大陸料含B元素超過CNS規範管制，故請原料CNS規範之訂單不要配大陸料 (OFP00684)-{.不符.} | 1. 部分大陸料含B元素超過CNS規範管制，故請原料CNS規範之訂單不要配大陸料 (OFP00684)-{.不符.} | 訂單:2510DFD025/001 CPL <生產備註> 事項如下 . 1.★A.訂單寬度1191 mm HR標準範圍1201~1221 mm， 30t。預計以現有庫存2.02*1230mm代用。超修 +9mm (RMK-E_CHIN) . 0.審覆表：RSS25100002 (RMK-E_CHIN) . 除HGI/ HGL 訂單邊緣不噴油. 其餘皆側緣噴油 (RMK00285) . CNS AZ70 鍍層相當於 SYSCO AZ070 鍍層 (RMK00295) | 訂單:2510DFD025/001 CR1 <生產備註> 事項如下 . 【烤漆出口目標寬度】玲翎曰：目標寬度1192mm~1194mm (RMK-E_CHIN) . 1.★A.訂單寬度1191 mm HR標準範圍1201~1221 mm， 30t。預計以現有庫存2.02*1230mm代用。超修 +9mm (RMK-E_CHIN) . 0.審覆表：RSS25100002 (RMK-E_CHIN) . 完軋寬度超出管制值上限≦2mm時,冷軋繼續生產並填寫品質異常通報單給鍍鋅線,以便調整張力與板溫 (RMK00278) . CNS AZ70 鍍層相當於 SYSCO AZ070 鍍層 (RMK00295) | 訂單:2510DFD025/001 CR2 <生產備註> 事項如下 . 【烤漆出口目標寬度】玲翎曰：目標寬度1192mm~1194mm (RMK-E_CHIN) . 1.★A.訂單寬度1191 mm HR標準範圍1201~1221 mm， 30t。預計以現有庫存2.02*1230mm代用。超修 +9mm (RMK-E_CHIN) . 0.審覆表：RSS25100002 (RMK-E_CHIN) . 完軋寬度超出管制值上限≦2mm時,冷軋繼續生產並填寫品質異常通報單給鍍鋅線,以便調整張力與板溫 (RMK00278) . CNS AZ70 鍍層相當於 SYSCO AZ070 鍍層 (RMK00295) | 訂單:2510DFD025/001 CG1 <生產備註> 事項如下 . 【烤漆出口目標寬度】玲翎曰：目標寬度1192mm~1194mm (RMK-E_CHIN) . 1.★A.訂單寬度1191 mm HR標準範圍1201~1221 mm， 30t。預計以現有庫存2.02*1230mm代用。超修 +9mm (RMK-E_CHIN) . 0.審覆表：RSS25100002 (RMK-E_CHIN) . 弓形度、 波高、 急峻度,每顆鋼捲皆須詳細記錄. (RMK00058) . 平板類,鍍鋅生產時SKIN PASS & T/L 請依據鍍鋅標準規定生產. (RMK00058) . 每二顆母鋼捲需切2M板量測急峻度,並記錄於外觀檢查記錄表內. (RMK00058) . 出口鋼捲盤捲後目視不允許有鼓起. (RMK00058) | 訂單:2510DFD025/001 CG2 <生產備註> 事項如下 . 【烤漆出口目標寬度】玲翎曰：目標寬度1192mm~1194mm (RMK-E_CHIN) . 1.★A.訂單寬度1191 mm HR標準範圍1201~1221 mm， 30t。預計以現有庫存2.02*1230mm代用。超修 +9mm (RMK-E_CHIN) . 0.審覆表：RSS25100002 (RMK-E_CHIN) . 弓形度、 波高、 急峻度,每顆鋼捲皆須詳細記錄. (RMK00058) . 平板類,鍍鋅生產時SKIN PASS & T/L 請依據鍍鋅標準規定生產. (RMK00058) . 每二顆母鋼捲需切2M板量測急峻度,並記錄於外觀檢查記錄表內. (RMK00058) . 出口鋼捲盤捲後目視不允許有鼓起. (RMK00058) | 訂單:2510DFD025/001 CC1 <生產備註> 事項如下 . 【分切】玲翎曰：限重4~4.5，最後一顆可不依限重（不得大於 4.5噸） (RMK-E_CHIN) . 【烤漆出口目標寬度】玲翎曰：目標寬度1192mm~1194mm (RMK-E_CHIN) . 3.★A.3. 此為超修鋼捲，請烤漆品檢加強注意邊緣鼓起之確認，每顆母鋼第一分切請計畫性暫留(當班送RCL外切10米確認板形)，原因為鼓起確認 (RMK-E_CHIN) . 2.★A.2.烤漆出口分請注意有無鼓起現象 (RMK-E_CHIN) . 1.★A.訂單寬度1191 mm HR標準範圍1201~1221 mm， 30t。預計以現有庫存2.02*1230mm代用。超修 +9mm (RMK-E_CHIN) . 0.審覆表：RSS25100002 (RMK-E_CHIN) . 使用紙套筒請出口主操注意調整張力設定 背面標示要記得噴印. (RMK00058) . 每顆母鋼捲需切2M板量測急峻度,並記錄於報表內. (RMK00058) . 表面要求嚴格,不允許鋅痕,線痕,壓痕,樹皮(曾被訴賠)...等缺陷. (RMK00058) . 室內隔間用料2邊7MM以內允許輕微缺陷,如邊緣應變痕,點狀未著漆,亮痕… (RMK00058) . 1.本單若塗裝背面漆一律改為REVERSE COATING 例外訂單如下敘述 (RMK00163) . 2.例外訂單為R字頭超低光澤與PVDF (＞25μ)，背面漆可改 NATURE COATING，但搭配底漆避免遮蓋性不佳 (RMK00163) . ★品檢注意！JIS&CNS 訂單必須每滿50噸一定要再做一次TEST (RMK00259) . 【塗裝室】注意！抗靜電塗料請用濾網，不要用濾心。以免導電骨材濾光光影響阻抗值 (RMK00564) . 【塗裝室】面漆為抗靜電塗料其中包含導電骨材，因此不得用濾心要改用濾網。注意！膜厚過低會影響阻抗值。 (RMK00574) . 【TEST ROOM】生產前請向實驗室借量測電阻用的機子 ！ (RMK00574) . 【阻抗值】若沒特別要求，阻抗請管制管制10^6 ~ 10^9 Ω/□ (RMK00574) | 訂單:2510DFD025/001 CC2 <生產備註> 事項如下 . 【分切】玲翎曰：限重4~4.5，最後一顆可不依限重（不得大於 4.5噸） (RMK-E_CHIN) . 【烤漆出口目標寬度】玲翎曰：目標寬度1192mm~1194mm (RMK-E_CHIN) . 3.★A.3. 此為超修鋼捲，請烤漆品檢加強注意邊緣鼓起之確認，每顆母鋼第一分切請計畫性暫留(當班送RCL外切10米確認板形)，原因為鼓起確認 (RMK-E_CHIN) . 2.★A.2.烤漆出口分請注意有無鼓起現象 (RMK-E_CHIN) . 1.★A.訂單寬度1191 mm HR標準範圍1201~1221 mm， 30t。預計以現有庫存2.02*1230mm代用。超修 +9mm (RMK-E_CHIN) . 0.審覆表：RSS25100002 (RMK-E_CHIN) . 使用紙套筒請出口主操注意調整張力設定 背面標示要記得噴印. (RMK00058) . 每顆母鋼捲需切2M板量測急峻度,並記錄於報表內. (RMK00058) . 表面要求嚴格,不允許鋅痕,線痕,壓痕,樹皮(曾被訴賠)...等缺陷. (RMK00058) . 室內隔間用料2邊7MM以內允許輕微缺陷,如邊緣應變痕,點狀未著漆,亮痕… (RMK00058) . 1.本單若塗裝背面漆一律改為REVERSE COATING 例外訂單如下敘述 (RMK00163) . 2.例外訂單為R字頭超低光澤與PVDF (＞25μ)，背面漆可改 NATURE COATING，但搭配底漆避免遮蓋性不佳 (RMK00163) . ★品檢注意！JIS&CNS 訂單必須每滿50噸一定要再做一次TEST (RMK00259) . 【塗裝室】注意！抗靜電塗料請用濾網，不要用濾心。以免導電骨材濾光光影響阻抗值 (RMK00564) . 【塗裝室】面漆為抗靜電塗料其中包含導電骨材，因此不得用濾心要改用濾網。注意！膜厚過低會影響阻抗值。 (RMK00574) . 【TEST ROOM】生產前請向實驗室借量測電阻用的機子 ！ (RMK00574) . 【阻抗值】若沒特別要求，阻抗請管制管制10^6 ~ 10^9 Ω/□ (RMK00574) | 訂單:2510DFD025/001 RCL <生產備註> 事項如下 . 2.★A.2.烤漆出口分請注意有無鼓起現象 (RMK-E_CHIN) . 0.審覆表：RSS25100002 (RMK-E_CHIN) | 訂單:2510DFD025/001 CCPK 無 <生產備註> 事項 | 訂單:2510DFD025/001 CGQC <品檢備註> 事項如下 . 1.★A.訂單寬度1191 mm HR標準範圍1201~1221 mm， 30t。預計以現有庫存2.02*1230mm代用。超修 +9mm (RMK-E_CHIN) . 0.審覆表：RSS25100002 (RMK-E_CHIN) . 弓形度、 波高、 急峻度,每顆鋼捲皆須詳細記錄. (RMK00058) . 每二顆母鋼捲需切2M板量測急峻度,並記錄於外觀檢查記錄表內. (RMK00058) . 出口鋼捲盤捲後目視不允許有鼓起. (RMK00058) | 訂單:2510DFD025/001 CCQC <品檢備註> 事項如下 . 3.★A.3. 此為超修鋼捲，請烤漆品檢加強注意邊緣鼓起之確認，每顆母鋼第一分切請計畫性暫留(當班送RCL外切10米確認板形)，原因為鼓起確認 (RMK-E_CHIN) . 2.★A.2.烤漆出口分請注意有無鼓起現象 (RMK-E_CHIN) . 1.★A.訂單寬度1191 mm HR標準範圍1201~1221 mm， 30t。預計以現有庫存2.02*1230mm代用。超修 +9mm (RMK-E_CHIN) . 0.審覆表：RSS25100002 (RMK-E_CHIN) . 1.本單若塗裝背面漆一律改為REVERSE COATING 例外訂單如下敘述 (RMK00163) . 2.例外訂單為R字頭超低光澤與PVDF (＞25μ)，背面漆可改 NATURE COATING，但搭配底漆避免遮蓋性不佳 (RMK00163) . ★品檢注意！JIS&CNS 訂單必須每滿50噸一定要再做一次TEST (RMK00259) . 【塗裝室】注意！抗靜電塗料請用濾網，不要用濾心。以免導電骨材濾光光影響阻抗值 (RMK00564) . 【塗裝室】面漆為抗靜電塗料其中包含導電骨材，因此不得用濾心要改用濾網。注意！膜厚過低會影響阻抗值。 (RMK00574) . 【TEST ROOM】生產前請向實驗室借量測電阻用的機子 ！ (RMK00574) . 【阻抗值】若沒特別要求，阻抗請管制管制10^6 ~ 10^9 Ω/□ (RMK00574) | 訂單:2510DFD025/001 TOL 無 <生產備註> 事項 | 0.審覆表：RSS25100002^^/CPL/CR1/CR2/CG1/CG2/CC1/CC2/CGQC/CCQC/RCL/^^ <<.E_CHIN 2025/10/13 14:28.>> 1.★A.訂單寬度1191 mm HR標準範圍1201~1221 mm， 30t。預計以現有庫存2.02*1230mm代用。超修 +9mm^^/CPL/CR1/CR2/CG1/CG2/CC1/CC2/CGQC/CCQC/ <<.E_CHIN 2025/10/13 14:28.>> 2.★A.2.烤漆出口分請注意有無鼓起現象^^/CC1/CC2/CCQC/RCL/^^ <<.E_CHIN 2025/10/13 14:29.>> 3.★A.3. 此為超修鋼捲，請烤漆品檢加強注意邊緣鼓起之確認，每顆母鋼第一分切請計畫性暫留(當班送RCL外切10米確認板形)，原因為鼓起確認^^/CC1/CC2/CCQC/ <<.E_CHIN 2025/10/13 14:29.>> 【烤漆出口目標寬度】玲翎曰：目標寬度1192mm~1194mm^^/CR1/CR2/CG1/CG2/CC1/CC2/ <<.E_CHIN 2025/10/13 14:39.>> 【分切】玲翎曰：限重4~4.5，最後一顆可不依限重（不得大於 4.5噸）^^/CC1/CC2/ <<.E_CHIN 2025/10/13 14:40.>> | 訂單 2510DFD025/001 修改記錄如下: 20251008 17:43:00 (24025) 退火碼: >> S1, 用途碼: >> CIA006, 背面標示: >> C008, 訂單背面顏色(五碼): >> BW736, 背面漆膜厚: >> NOM, 背面漆塗漆型式幾塗幾烤: >> 1, 鉻酸鹽: >> Z, 訂單厚度: >> 0.476, 訂單重: >> 30, 重量容許率(下限): >> 10, 重量容許率(上限): >> 10, 訂單寬度: >> 1191, 鍍製方式: >> BC, 鋼捲內徑: >> 508, 鋼捲下限重: >> 4, 鋼捲上限重: >> 4.5, 壓花條件碼: >> -, 表面花紋: >> R, 綠色識別碼: >> -, 印刷輥號: >> -, 產品代碼: >> PPGL, 皮膜碼: >> -, 單位別: >> M, 油品種類: >> Z, 塗油量: >> Z, 包裝代碼: >> S4 , 保護膜碼: >> -, 客戶試片取樣型式: >> -, 調質碼: >> S, 套筒碼: >> P , 規格: >> CGLC400-10, 製造標準: >> CNS, 表面處理劑種類: >> Z, 表面處理劑塗佈量: >> Z, 伸長率測試: >> N, 硬度測試碼: >> N, 抗拉強度測試: >> N, 降伏強度測試: >> N, 厚度變異: >> 0, 訂單正面顏色(五碼): >> EC246, 正面漆膜厚: >> 25, 正面漆塗漆型式幾塗幾烤: >> 2, 修邊碼: >> Y, 重量碼: >> AW, 鋼捲捲向: >> I, 鍍層碼: >> AZ70, 20251008 17:43:40 (24025) 鋼捲捲向: I >> O, | *: | [訂單訊息通知] 2025/10/09 下午 05:48:28 *** (張芬芬 >> 通知 >> Lynn Hsu, Winnie Chang, Emily Hong, XinYi Wu, Edwy Chin, YuLung Kung, B.S. Wan, Y.L. Liu, Julian Liu, Sony Su, YunTung Li) 訊息 : 請技術幫忙確認此單可以寫代用審覆表 用 CSC 2.02 X 1230 超修寬9mm代用嗎?
PPGL | 2510DFD026/001 | 1. 提醒：CNS 第三類保固 PPGL AZ150（含）以上，PPGI Z27 （含）以上 TOP ≧25U , BK 兩層塗裝 (OFP00448)-{.不符.} 2. 再三提醒確認！CNS &JIS 塗裝 PVDF 需要"3類"耐候等級。並注意鍍層或膜厚是否符合.... (OFP00568)-{.不符.} 3. 單捲限重檢核 (原料重:15~20, 分切困難:20, 單捲限重:4.00~4.90)(OFP00031)-{.不符.} | 1. 部分大陸料含B元素超過CNS規範管制，故請原料CNS規範之訂單不要配大陸料 (OFP00684)-{.不符.} | 1. 訂單若有厚度變異，冷軋厚度公差比照烤漆計算公式 , 但最小為 1/2 公差做設定 (OFP00254)-{.不符.} 2. "偏薄要求訂單" 鍍後厚度減 鍍後厚度下限需大於 0.02 MM,以免發生厚度不足狀況 (OFP00369)-{.不符.} 3. 提醒：CNS 第三類保固 PPGL AZ150（含）以上，PPGI Z27 （含）以上 TOP ≧25U , BK 兩層塗裝 (OFP00448)-{.不符.} 4. 再三提醒確認！CNS &JIS 塗裝 PVDF 需要"3類"耐候等級。並注意鍍層或膜厚是否符合.... (OFP00568)-{.不符.} 5. 部分大陸料含B元素超過CNS規範管制，故請原料CNS規範之訂單不要配大陸料 (OFP00684)-{.不符.} | 訂單:2510DFD026/001 CPL <生產備註> 事項如下 . 除HGI/ HGL 訂單邊緣不噴油. 其餘皆側緣噴油 (RMK00285) | 訂單:2510DFD026/001 CR1 <生產備註> 事項如下 . 完軋寬度超出管制值上限≦2mm時,冷軋繼續生產並填寫品質異常通報單給鍍鋅線,以便調整張力與板溫 (RMK00278) | 訂單:2510DFD026/001 CR2 <生產備註> 事項如下 . 完軋寬度超出管制值上限≦2mm時,冷軋繼續生產並填寫品質異常通報單給鍍鋅線,以便調整張力與板溫 (RMK00278) | 訂單:2510DFD026/001 CG1 <生產備註> 事項如下 . 平板類,鍍鋅生產時SKIN PASS & T/L 請依據鍍鋅標準規定生產 (RMK00100) . 鍍鋅表面不可有鋅痕、壓痕、凹陷、及刮傷 、應變痕等。 (RMK00100) . 出口鋼捲盤捲後目視不允許有鼓起. (RMK00100) | 訂單:2510DFD026/001 CG2 <生產備註> 事項如下 . 平板類,鍍鋅生產時SKIN PASS & T/L 請依據鍍鋅標準規定生產 (RMK00100) . 鍍鋅表面不可有鋅痕、壓痕、凹陷、及刮傷 、應變痕等。 (RMK00100) . 出口鋼捲盤捲後目視不允許有鼓起. (RMK00100) | 訂單:2510DFD026/001 CC1 <生產備註> 事項如下 . 【分切】玲翎曰：限重4~4.9，最後一顆可不依限重（不得大於4.9噸） (RMK-E_CHIN) . 1.本單若塗裝背面漆一律改為REVERSE COATING 例外訂單如下敘述 (RMK00163) . 2.例外訂單為R字頭超低光澤與PVDF (＞25μ)，背面漆可改 NATURE COATING，但搭配底漆避免遮蓋性不佳 (RMK00163) . ★品檢注意！JIS&CNS 訂單必須每滿50噸一定要再做一次TEST (RMK00259) . 1.有客戶要下CNS第3類,以下備註麻煩CCP與TSD遵循,謝謝! (RMK00394) . 1.1.面漆塗佈量務必>=90%（如果背面用面漆也一樣） (RMK00394) . 1.2.務必留30cm*全寬試片1片,供實驗室委託確認SST與QUV性能。並於試片上註明"SST 2000HRS、QUV 1500HRS" (RMK00394) . 【PMT】本單面漆為"PVDF"，經會議決議需量測板溫並記錄之。每一張排程需量測一次否則追究責任 (RMK00503) . 【抽氣量】白色系在CC1生產時,FINISH抽氣量請設定250,如生產中發生色差b值異常升高,請股長再加大抽氣量因應 (RMK00560) | 訂單:2510DFD026/001 CC2 <生產備註> 事項如下 . 【分切】玲翎曰：限重4~4.9，最後一顆可不依限重（不得大於4.9噸） (RMK-E_CHIN) . 1.本單若塗裝背面漆一律改為REVERSE COATING 例外訂單如下敘述 (RMK00163) . 2.例外訂單為R字頭超低光澤與PVDF (＞25μ)，背面漆可改 NATURE COATING，但搭配底漆避免遮蓋性不佳 (RMK00163) . ★品檢注意！JIS&CNS 訂單必須每滿50噸一定要再做一次TEST (RMK00259) . 1.有客戶要下CNS第3類,以下備註麻煩CCP與TSD遵循,謝謝! (RMK00394) . 1.1.面漆塗佈量務必>=90%（如果背面用面漆也一樣） (RMK00394) . 1.2.務必留30cm*全寬試片1片,供實驗室委託確認SST與QUV性能。並於試片上註明"SST 2000HRS、QUV 1500HRS" (RMK00394) . 【PMT】本單面漆為"PVDF"，經會議決議需量測板溫並記錄之。每一張排程需量測一次否則追究責任 (RMK00503) . 【抽氣量】白色系在CC1生產時,FINISH抽氣量請設定250,如生產中發生色差b值異常升高,請股長再加大抽氣量因應 (RMK00560) | 訂單:2510DFD026/001 RCL 無 <生產備註> 事項 | 訂單:2510DFD026/001 CCPK 無 <生產備註> 事項 | 訂單:2510DFD026/001 CGQC 無 <品檢備註> 事項 | 訂單:2510DFD026/001 CCQC <品檢備註> 事項如下 . 【分切】玲翎曰：限重4~4.9，最後一顆可不依限重（不得大於4.9噸） (RMK-E_CHIN) . 1.本單若塗裝背面漆一律改為REVERSE COATING 例外訂單如下敘述 (RMK00163) . 2.例外訂單為R字頭超低光澤與PVDF (＞25μ)，背面漆可改 NATURE COATING，但搭配底漆避免遮蓋性不佳 (RMK00163) . ★品檢注意！JIS&CNS 訂單必須每滿50噸一定要再做一次TEST (RMK00259) . 1.有客戶要下CNS第3類,以下備註麻煩CCP與TSD遵循,謝謝! (RMK00394) . 1.1.面漆塗佈量務必>=90%（如果背面用面漆也一樣） (RMK00394) . 1.2.務必留30cm*全寬試片1片,供實驗室委託確認SST與QUV性能。並於試片上註明"SST 2000HRS、QUV 1500HRS" (RMK00394) . 【PMT】本單面漆為"PVDF"，經會議決議需量測板溫並記錄之。每一張排程需量測一次否則追究責任 (RMK00503) | 訂單:2510DFD026/001 TOL 無 <生產備註> 事項 | 【分切】玲翎曰：限重4~4.9，最後一顆可不依限重（不得大於4.9噸）^^/CC1/CC2/CCQC/ <<.E_CHIN 2025/10/14 07:40.>> | 訂單 2510DFD026/001 修改記錄如下: 20251009 11:43:23 (24025) 退火碼: >> S1, 用途碼: >> CIA008, 背面標示: >> C815, 訂單背面顏色(五碼): >> BW73Y, 背面漆膜厚: >> 12.5, 背面漆塗漆型式幾塗幾烤: >> 2, 鉻酸鹽: >> Z, 訂單厚度: >> 0.52, 訂單重: >> 50, 重量容許率(下限): >> 10, 重量容許率(上限): >> 10, 訂單寬度: >> 914, 鍍製方式: >> AC, 鋼捲內徑: >> 508, 鋼捲下限重: >> 4, 鋼捲上限重: >> 4.9, 壓花條件碼: >> -, 表面花紋: >> R, 綠色識別碼: >> -, 印刷輥號: >> -, 產品代碼: >> PPGL, 皮膜碼: >> -, 單位別: >> M, 油品種類: >> Z, 塗油量: >> Z, 包裝代碼: >> D2 , 保護膜碼: >> -, 客戶試片取樣型式: >> -, 調質碼: >> S, 套筒碼: >> R , 規格: >> CGLC400-30, 製造標準: >> CNS, 表面處理劑種類: >> Z, 表面處理劑塗佈量: >> Z, 伸長率測試: >> N, 硬度測試碼: >> N, 抗拉強度測試: >> N, 降伏強度測試: >> N, 厚度變異: >> -1.4, 訂單正面顏色(五碼): >> FW266, 正面漆膜厚: >> 25, 正面漆塗漆型式幾塗幾烤: >> 2, 修邊碼: >> Y, 重量碼: >> AW, 鋼捲捲向: >> I, 鍍層碼: >> AZ150, | H:厚度偏薄 | [訂單訊息通知] 2025/10/14 上午 08:05:26 *** (秦大維 >> 通知 >> Lynn Hsu) 訊息 : 客戶需求"每尺1.07KG/尺以內"，SYSCO 管制 1.022～1.159 KG/台尺。本單極限 -6.2％ 產品 單位長度重 0.972～1.109 KG/台尺。TDCC於此特別說明：客戶要求偏薄已經超出 CNS 公差。 [訂單訊息通知] 2025/10/14 8:22:24 AM 訂單訊息通知 (秦大維 >> 通知 >> Lynn Hsu) 訂單訊息 : 客戶需求"每尺1.07KG/尺以內"，SYSCO 管制 1.022～1.159 KG/台尺。本單極限 -6.2％ 產品 單位長度重 0.972～1.109 KG/台尺。TDCC於此特別說明：客戶要求偏薄已經超出 CNS 公差。
PPGL | 2510DFD026/002 | 1. 提醒：CNS 第三類保固 PPGL AZ150（含）以上，PPGI Z27 （含）以上 TOP ≧25U , BK 兩層塗裝 (OFP00448)-{.不符.} 2. 再三提醒確認！CNS &JIS 塗裝 PVDF 需要"3類"耐候等級。並注意鍍層或膜厚是否符合.... (OFP00568)-{.不符.} 3. 單捲限重檢核 (原料重:15~20, 分切困難:20, 單捲限重:4.00~4.90)(OFP00031)-{.不符.} | 1. 部分大陸料含B元素超過CNS規範管制，故請原料CNS規範之訂單不要配大陸料 (OFP00684)-{.不符.} | 1. 訂單若有厚度變異，冷軋厚度公差比照烤漆計算公式 , 但最小為 1/2 公差做設定 (OFP00254)-{.不符.} 2. "偏薄要求訂單" 鍍後厚度減 鍍後厚度下限需大於 0.02 MM,以免發生厚度不足狀況 (OFP00369)-{.不符.} 3. 提醒：CNS 第三類保固 PPGL AZ150（含）以上，PPGI Z27 （含）以上 TOP ≧25U , BK 兩層塗裝 (OFP00448)-{.不符.} 4. 再三提醒確認！CNS &JIS 塗裝 PVDF 需要"3類"耐候等級。並注意鍍層或膜厚是否符合.... (OFP00568)-{.不符.} 5. 部分大陸料含B元素超過CNS規範管制，故請原料CNS規範之訂單不要配大陸料 (OFP00684)-{.不符.} | 訂單:2510DFD026/002 CPL <生產備註> 事項如下 . 除HGI/ HGL 訂單邊緣不噴油. 其餘皆側緣噴油 (RMK00285) | 訂單:2510DFD026/002 CR1 <生產備註> 事項如下 . 完軋寬度超出管制值上限≦2mm時,冷軋繼續生產並填寫品質異常通報單給鍍鋅線,以便調整張力與板溫 (RMK00278) | 訂單:2510DFD026/002 CR2 <生產備註> 事項如下 . 完軋寬度超出管制值上限≦2mm時,冷軋繼續生產並填寫品質異常通報單給鍍鋅線,以便調整張力與板溫 (RMK00278) | 訂單:2510DFD026/002 CG1 <生產備註> 事項如下 . 平板類,鍍鋅生產時SKIN PASS & T/L 請依據鍍鋅標準規定生產 (RMK00100) . 鍍鋅表面不可有鋅痕、壓痕、凹陷、及刮傷 、應變痕等。 (RMK00100) . 出口鋼捲盤捲後目視不允許有鼓起. (RMK00100) | 訂單:2510DFD026/002 CG2 <生產備註> 事項如下 . 平板類,鍍鋅生產時SKIN PASS & T/L 請依據鍍鋅標準規定生產 (RMK00100) . 鍍鋅表面不可有鋅痕、壓痕、凹陷、及刮傷 、應變痕等。 (RMK00100) . 出口鋼捲盤捲後目視不允許有鼓起. (RMK00100) | 訂單:2510DFD026/002 CC1 <生產備註> 事項如下 . 【分切】玲翎曰：限重4~4.9，最後一顆可不依限重（不得大於4.9噸） (RMK-E_CHIN) . 1.本單若塗裝背面漆一律改為REVERSE COATING 例外訂單如下敘述 (RMK00163) . 2.例外訂單為R字頭超低光澤與PVDF (＞25μ)，背面漆可改 NATURE COATING，但搭配底漆避免遮蓋性不佳 (RMK00163) . ★品檢注意！JIS&CNS 訂單必須每滿50噸一定要再做一次TEST (RMK00259) . 1.有客戶要下CNS第3類,以下備註麻煩CCP與TSD遵循,謝謝! (RMK00394) . 1.1.面漆塗佈量務必>=90%（如果背面用面漆也一樣） (RMK00394) . 1.2.務必留30cm*全寬試片1片,供實驗室委託確認SST與QUV性能。並於試片上註明"SST 2000HRS、QUV 1500HRS" (RMK00394) . 【PMT】本單面漆為"PVDF"，經會議決議需量測板溫並記錄之。每一張排程需量測一次否則追究責任 (RMK00503) . 【抽氣量】白色系在CC1生產時,FINISH抽氣量請設定250,如生產中發生色差b值異常升高,請股長再加大抽氣量因應 (RMK00560) | 訂單:2510DFD026/002 CC2 <生產備註> 事項如下 . 【分切】玲翎曰：限重4~4.9，最後一顆可不依限重（不得大於4.9噸） (RMK-E_CHIN) . 1.本單若塗裝背面漆一律改為REVERSE COATING 例外訂單如下敘述 (RMK00163) . 2.例外訂單為R字頭超低光澤與PVDF (＞25μ)，背面漆可改 NATURE COATING，但搭配底漆避免遮蓋性不佳 (RMK00163) . ★品檢注意！JIS&CNS 訂單必須每滿50噸一定要再做一次TEST (RMK00259) . 1.有客戶要下CNS第3類,以下備註麻煩CCP與TSD遵循,謝謝! (RMK00394) . 1.1.面漆塗佈量務必>=90%（如果背面用面漆也一樣） (RMK00394) . 1.2.務必留30cm*全寬試片1片,供實驗室委託確認SST與QUV性能。並於試片上註明"SST 2000HRS、QUV 1500HRS" (RMK00394) . 【PMT】本單面漆為"PVDF"，經會議決議需量測板溫並記錄之。每一張排程需量測一次否則追究責任 (RMK00503) . 【抽氣量】白色系在CC1生產時,FINISH抽氣量請設定250,如生產中發生色差b值異常升高,請股長再加大抽氣量因應 (RMK00560) | 訂單:2510DFD026/002 RCL 無 <生產備註> 事項 | 訂單:2510DFD026/002 CCPK 無 <生產備註> 事項 | 訂單:2510DFD026/002 CGQC 無 <品檢備註> 事項 | 訂單:2510DFD026/002 CCQC <品檢備註> 事項如下 . 【分切】玲翎曰：限重4~4.9，最後一顆可不依限重（不得大於4.9噸） (RMK-E_CHIN) . 1.本單若塗裝背面漆一律改為REVERSE COATING 例外訂單如下敘述 (RMK00163) . 2.例外訂單為R字頭超低光澤與PVDF (＞25μ)，背面漆可改 NATURE COATING，但搭配底漆避免遮蓋性不佳 (RMK00163) . ★品檢注意！JIS&CNS 訂單必須每滿50噸一定要再做一次TEST (RMK00259) . 1.有客戶要下CNS第3類,以下備註麻煩CCP與TSD遵循,謝謝! (RMK00394) . 1.1.面漆塗佈量務必>=90%（如果背面用面漆也一樣） (RMK00394) . 1.2.務必留30cm*全寬試片1片,供實驗室委託確認SST與QUV性能。並於試片上註明"SST 2000HRS、QUV 1500HRS" (RMK00394) . 【PMT】本單面漆為"PVDF"，經會議決議需量測板溫並記錄之。每一張排程需量測一次否則追究責任 (RMK00503) | 訂單:2510DFD026/002 TOL 無 <生產備註> 事項 | 【分切】玲翎曰：限重4~4.9，最後一顆可不依限重（不得大於4.9噸）^^/CC1/CC2/CCQC/ <<.E_CHIN 2025/10/14 07:40.>> | 訂單 2510DFD026/002 修改記錄如下: 20251009 11:43:25 (24025) 退火碼: >> S1, 用途碼: >> CIA008, 背面標示: >> C815, 訂單背面顏色(五碼): >> BW73Y, 背面漆膜厚: >> 12.5, 背面漆塗漆型式幾塗幾烤: >> 2, 鉻酸鹽: >> Z, 訂單厚度: >> 0.52, 訂單重: >> 55, 重量容許率(下限): >> 10, 重量容許率(上限): >> 10, 訂單寬度: >> 914, 鍍製方式: >> AC, 鋼捲內徑: >> 508, 鋼捲下限重: >> 4, 鋼捲上限重: >> 4.9, 壓花條件碼: >> -, 表面花紋: >> R, 綠色識別碼: >> -, 印刷輥號: >> -, 產品代碼: >> PPGL, 皮膜碼: >> -, 單位別: >> M, 油品種類: >> Z, 塗油量: >> Z, 包裝代碼: >> D2 , 保護膜碼: >> -, 客戶試片取樣型式: >> -, 調質碼: >> S, 套筒碼: >> R , 規格: >> CGLC400-30, 製造標準: >> CNS, 表面處理劑種類: >> Z, 表面處理劑塗佈量: >> Z, 伸長率測試: >> N, 硬度測試碼: >> N, 抗拉強度測試: >> N, 降伏強度測試: >> N, 厚度變異: >> -1.4, 訂單正面顏色(五碼): >> FW386, 正面漆膜厚: >> 25, 正面漆塗漆型式幾塗幾烤: >> 2, 修邊碼: >> Y, 重量碼: >> AW, 鋼捲捲向: >> I, 鍍層碼: >> AZ150, | H:厚度偏薄 | [訂單訊息通知] 2025/10/14 8:22:24 AM 訂單訊息通知 (秦大維 >> 通知 >> Lynn Hsu) 訂單訊息 : 客戶需求"每尺1.07KG/尺以內"，SYSCO 管制 1.022～1.159 KG/台尺。本單極限 -6.2％ 產品 單位長度重 0.972～1.109 KG/台尺。TDCC於此特別說明：客戶要求偏薄已經超出 CNS 公差。
PPGL | 2510DFD026/003 | 1. 提醒：CNS 第三類保固 PPGL AZ150（含）以上，PPGI Z27 （含）以上 TOP ≧25U , BK 兩層塗裝 (OFP00448)-{.不符.} 2. 再三提醒確認！CNS &JIS 塗裝 PVDF 需要"3類"耐候等級。並注意鍍層或膜厚是否符合.... (OFP00568)-{.不符.} 3. 單捲限重檢核 (原料重:15~20, 分切困難:20, 單捲限重:4.00~4.90)(OFP00031)-{.不符.} | 1. 部分大陸料含B元素超過CNS規範管制，故請原料CNS規範之訂單不要配大陸料 (OFP00684)-{.不符.} | 1. 訂單若有厚度變異，冷軋厚度公差比照烤漆計算公式 , 但最小為 1/2 公差做設定 (OFP00254)-{.不符.} 2. "偏薄要求訂單" 鍍後厚度減 鍍後厚度下限需大於 0.02 MM,以免發生厚度不足狀況 (OFP00369)-{.不符.} 3. 提醒：CNS 第三類保固 PPGL AZ150（含）以上，PPGI Z27 （含）以上 TOP ≧25U , BK 兩層塗裝 (OFP00448)-{.不符.} 4. 再三提醒確認！CNS &JIS 塗裝 PVDF 需要"3類"耐候等級。並注意鍍層或膜厚是否符合.... (OFP00568)-{.不符.} 5. 部分大陸料含B元素超過CNS規範管制，故請原料CNS規範之訂單不要配大陸料 (OFP00684)-{.不符.} | 訂單:2510DFD026/003 CPL <生產備註> 事項如下 . 除HGI/ HGL 訂單邊緣不噴油. 其餘皆側緣噴油 (RMK00285) | 訂單:2510DFD026/003 CR1 <生產備註> 事項如下 . 完軋寬度超出管制值上限≦2mm時,冷軋繼續生產並填寫品質異常通報單給鍍鋅線,以便調整張力與板溫 (RMK00278) | 訂單:2510DFD026/003 CR2 <生產備註> 事項如下 . 完軋寬度超出管制值上限≦2mm時,冷軋繼續生產並填寫品質異常通報單給鍍鋅線,以便調整張力與板溫 (RMK00278) | 訂單:2510DFD026/003 CG1 <生產備註> 事項如下 . 平板類,鍍鋅生產時SKIN PASS & T/L 請依據鍍鋅標準規定生產 (RMK00100) . 鍍鋅表面不可有鋅痕、壓痕、凹陷、及刮傷 、應變痕等。 (RMK00100) . 出口鋼捲盤捲後目視不允許有鼓起. (RMK00100) | 訂單:2510DFD026/003 CG2 <生產備註> 事項如下 . 平板類,鍍鋅生產時SKIN PASS & T/L 請依據鍍鋅標準規定生產 (RMK00100) . 鍍鋅表面不可有鋅痕、壓痕、凹陷、及刮傷 、應變痕等。 (RMK00100) . 出口鋼捲盤捲後目視不允許有鼓起. (RMK00100) | 訂單:2510DFD026/003 CC1 <生產備註> 事項如下 . 【分切】玲翎曰：限重4~4.9，最後一顆可不依限重（不得大於4.9噸） (RMK-E_CHIN) . 1.本單若塗裝背面漆一律改為REVERSE COATING 例外訂單如下敘述 (RMK00163) . 2.例外訂單為R字頭超低光澤與PVDF (＞25μ)，背面漆可改 NATURE COATING，但搭配底漆避免遮蓋性不佳 (RMK00163) . ★品檢注意！JIS&CNS 訂單必須每滿50噸一定要再做一次TEST (RMK00259) . 1.有客戶要下CNS第3類,以下備註麻煩CCP與TSD遵循,謝謝! (RMK00394) . 1.1.面漆塗佈量務必>=90%（如果背面用面漆也一樣） (RMK00394) . 1.2.務必留30cm*全寬試片1片,供實驗室委託確認SST與QUV性能。並於試片上註明"SST 2000HRS、QUV 1500HRS" (RMK00394) . 【PMT】本單面漆為"PVDF"，經會議決議需量測板溫並記錄之。每一張排程需量測一次否則追究責任 (RMK00503) | 訂單:2510DFD026/003 CC2 <生產備註> 事項如下 . 【分切】玲翎曰：限重4~4.9，最後一顆可不依限重（不得大於4.9噸） (RMK-E_CHIN) . 1.本單若塗裝背面漆一律改為REVERSE COATING 例外訂單如下敘述 (RMK00163) . 2.例外訂單為R字頭超低光澤與PVDF (＞25μ)，背面漆可改 NATURE COATING，但搭配底漆避免遮蓋性不佳 (RMK00163) . ★品檢注意！JIS&CNS 訂單必須每滿50噸一定要再做一次TEST (RMK00259) . 1.有客戶要下CNS第3類,以下備註麻煩CCP與TSD遵循,謝謝! (RMK00394) . 1.1.面漆塗佈量務必>=90%（如果背面用面漆也一樣） (RMK00394) . 1.2.務必留30cm*全寬試片1片,供實驗室委託確認SST與QUV性能。並於試片上註明"SST 2000HRS、QUV 1500HRS" (RMK00394) . 【PMT】本單面漆為"PVDF"，經會議決議需量測板溫並記錄之。每一張排程需量測一次否則追究責任 (RMK00503) | 訂單:2510DFD026/003 RCL 無 <生產備註> 事項 | 訂單:2510DFD026/003 CCPK 無 <生產備註> 事項 | 訂單:2510DFD026/003 CGQC 無 <品檢備註> 事項 | 訂單:2510DFD026/003 CCQC <品檢備註> 事項如下 . 【分切】玲翎曰：限重4~4.9，最後一顆可不依限重（不得大於4.9噸） (RMK-E_CHIN) . 1.本單若塗裝背面漆一律改為REVERSE COATING 例外訂單如下敘述 (RMK00163) . 2.例外訂單為R字頭超低光澤與PVDF (＞25μ)，背面漆可改 NATURE COATING，但搭配底漆避免遮蓋性不佳 (RMK00163) . ★品檢注意！JIS&CNS 訂單必須每滿50噸一定要再做一次TEST (RMK00259) . 1.有客戶要下CNS第3類,以下備註麻煩CCP與TSD遵循,謝謝! (RMK00394) . 1.1.面漆塗佈量務必>=90%（如果背面用面漆也一樣） (RMK00394) . 1.2.務必留30cm*全寬試片1片,供實驗室委託確認SST與QUV性能。並於試片上註明"SST 2000HRS、QUV 1500HRS" (RMK00394) . 【PMT】本單面漆為"PVDF"，經會議決議需量測板溫並記錄之。每一張排程需量測一次否則追究責任 (RMK00503) | 訂單:2510DFD026/003 TOL 無 <生產備註> 事項 | 【分切】玲翎曰：限重4~4.9，最後一顆可不依限重（不得大於4.9噸）^^/CC1/CC2/CCQC^^ <<.E_CHIN 2025/10/14 07:40.>> | 訂單 2510DFD026/003 修改記錄如下: 20251009 11:43:28 (24025) 退火碼: >> S1, 用途碼: >> CIA008, 背面標示: >> C815, 訂單背面顏色(五碼): >> BW73Y, 背面漆膜厚: >> 12.5, 背面漆塗漆型式幾塗幾烤: >> 2, 鉻酸鹽: >> Z, 訂單厚度: >> 0.52, 訂單重: >> 30, 重量容許率(下限): >> 10, 重量容許率(上限): >> 10, 訂單寬度: >> 914, 鍍製方式: >> AC, 鋼捲內徑: >> 508, 鋼捲下限重: >> 4, 鋼捲上限重: >> 4.9, 壓花條件碼: >> -, 表面花紋: >> R, 綠色識別碼: >> -, 印刷輥號: >> -, 產品代碼: >> PPGL, 皮膜碼: >> -, 單位別: >> M, 油品種類: >> Z, 塗油量: >> Z, 包裝代碼: >> D2 , 保護膜碼: >> -, 客戶試片取樣型式: >> -, 調質碼: >> S, 套筒碼: >> R , 規格: >> CGLC400-30, 製造標準: >> CNS, 表面處理劑種類: >> Z, 表面處理劑塗佈量: >> Z, 伸長率測試: >> N, 硬度測試碼: >> N, 抗拉強度測試: >> N, 降伏強度測試: >> N, 厚度變異: >> -1.4, 訂單正面顏色(五碼): >> FB206, 正面漆膜厚: >> 25, 正面漆塗漆型式幾塗幾烤: >> 2, 修邊碼: >> Y, 重量碼: >> AW, 鋼捲捲向: >> I, 鍍層碼: >> AZ150, | H:厚度偏薄 | [訂單訊息通知] 2025/10/14 8:22:24 AM 訂單訊息通知 (秦大維 >> 通知 >> Lynn Hsu) 訂單訊息 : 客戶需求"每尺1.07KG/尺以內"，SYSCO 管制 1.022～1.159 KG/台尺。本單極限 -6.2％ 產品 單位長度重 0.972～1.109 KG/台尺。TDCC於此特別說明：客戶要求偏薄已經超出 CNS 公差。
PPGL | 2510DFD026/004 | 1. 提醒：CNS 第三類保固 PPGL AZ150（含）以上，PPGI Z27 （含）以上 TOP ≧25U , BK 兩層塗裝 (OFP00448)-{.不符.} 2. 再三提醒確認！CNS &JIS 塗裝 PVDF 需要"3類"耐候等級。並注意鍍層或膜厚是否符合.... (OFP00568)-{.不符.} 3. 單捲限重檢核 (原料重:15~20, 分切困難:20, 單捲限重:4.00~4.90)(OFP00031)-{.不符.} | 1. 部分大陸料含B元素超過CNS規範管制，故請原料CNS規範之訂單不要配大陸料 (OFP00684)-{.不符.} | 1. 訂單若有厚度變異，冷軋厚度公差比照烤漆計算公式 , 但最小為 1/2 公差做設定 (OFP00254)-{.不符.} 2. "偏薄要求訂單" 鍍後厚度減 鍍後厚度下限需大於 0.02 MM,以免發生厚度不足狀況 (OFP00369)-{.不符.} 3. 提醒：CNS 第三類保固 PPGL AZ150（含）以上，PPGI Z27 （含）以上 TOP ≧25U , BK 兩層塗裝 (OFP00448)-{.不符.} 4. 再三提醒確認！CNS &JIS 塗裝 PVDF 需要"3類"耐候等級。並注意鍍層或膜厚是否符合.... (OFP00568)-{.不符.} 5. 部分大陸料含B元素超過CNS規範管制，故請原料CNS規範之訂單不要配大陸料 (OFP00684)-{.不符.} | 訂單:2510DFD026/004 CPL <生產備註> 事項如下 . 除HGI/ HGL 訂單邊緣不噴油. 其餘皆側緣噴油 (RMK00285) | 訂單:2510DFD026/004 CR1 <生產備註> 事項如下 . 完軋寬度超出管制值上限≦2mm時,冷軋繼續生產並填寫品質異常通報單給鍍鋅線,以便調整張力與板溫 (RMK00278) | 訂單:2510DFD026/004 CR2 <生產備註> 事項如下 . 完軋寬度超出管制值上限≦2mm時,冷軋繼續生產並填寫品質異常通報單給鍍鋅線,以便調整張力與板溫 (RMK00278) | 訂單:2510DFD026/004 CG1 <生產備註> 事項如下 . 平板類,鍍鋅生產時SKIN PASS & T/L 請依據鍍鋅標準規定生產 (RMK00100) . 鍍鋅表面不可有鋅痕、壓痕、凹陷、及刮傷 、應變痕等。 (RMK00100) . 出口鋼捲盤捲後目視不允許有鼓起. (RMK00100) | 訂單:2510DFD026/004 CG2 <生產備註> 事項如下 . 平板類,鍍鋅生產時SKIN PASS & T/L 請依據鍍鋅標準規定生產 (RMK00100) . 鍍鋅表面不可有鋅痕、壓痕、凹陷、及刮傷 、應變痕等。 (RMK00100) . 出口鋼捲盤捲後目視不允許有鼓起. (RMK00100) | 訂單:2510DFD026/004 CC1 <生產備註> 事項如下 . 【分切】玲翎曰：限重4~4.9，最後一顆可不依限重（不得大於4.9噸） (RMK-E_CHIN) . 1.本單若塗裝背面漆一律改為REVERSE COATING 例外訂單如下敘述 (RMK00163) . 2.例外訂單為R字頭超低光澤與PVDF (＞25μ)，背面漆可改 NATURE COATING，但搭配底漆避免遮蓋性不佳 (RMK00163) . ★★★注意！KP PVDF烘烤時間不得低於50秒，因此線速度 LS≦48 mpm★★★ (RMK00232) . ★品檢注意！JIS&CNS 訂單必須每滿50噸一定要再做一次TEST (RMK00259) . 1.有客戶要下CNS第3類,以下備註麻煩CCP與TSD遵循,謝謝! (RMK00394) . 1.1.面漆塗佈量務必>=90%（如果背面用面漆也一樣） (RMK00394) . 1.2.務必留30cm*全寬試片1片,供實驗室委託確認SST與QUV性能。並於試片上註明"SST 2000HRS、QUV 1500HRS" (RMK00394) . 【PMT】本單面漆為"PVDF"，經會議決議需量測板溫並記錄之。每一張排程需量測一次否則追究責任 (RMK00503) . 【抽氣量】白色系在CC1生產時,FINISH抽氣量請設定250,如生產中發生色差b值異常升高,請股長再加大抽氣量因應 (RMK00560) | 訂單:2510DFD026/004 CC2 <生產備註> 事項如下 . 【分切】玲翎曰：限重4~4.9，最後一顆可不依限重（不得大於4.9噸） (RMK-E_CHIN) . 1.本單若塗裝背面漆一律改為REVERSE COATING 例外訂單如下敘述 (RMK00163) . 2.例外訂單為R字頭超低光澤與PVDF (＞25μ)，背面漆可改 NATURE COATING，但搭配底漆避免遮蓋性不佳 (RMK00163) . ★★★注意！KP PVDF烘烤時間不得低於50秒，因此線速度 LS≦48 mpm★★★ (RMK00232) . ★品檢注意！JIS&CNS 訂單必須每滿50噸一定要再做一次TEST (RMK00259) . 1.有客戶要下CNS第3類,以下備註麻煩CCP與TSD遵循,謝謝! (RMK00394) . 1.1.面漆塗佈量務必>=90%（如果背面用面漆也一樣） (RMK00394) . 1.2.務必留30cm*全寬試片1片,供實驗室委託確認SST與QUV性能。並於試片上註明"SST 2000HRS、QUV 1500HRS" (RMK00394) . 【PMT】本單面漆為"PVDF"，經會議決議需量測板溫並記錄之。每一張排程需量測一次否則追究責任 (RMK00503) . 【抽氣量】白色系在CC1生產時,FINISH抽氣量請設定250,如生產中發生色差b值異常升高,請股長再加大抽氣量因應 (RMK00560) | 訂單:2510DFD026/004 RCL 無 <生產備註> 事項 | 訂單:2510DFD026/004 CCPK 無 <生產備註> 事項 | 訂單:2510DFD026/004 CGQC 無 <品檢備註> 事項 | 訂單:2510DFD026/004 CCQC <品檢備註> 事項如下 . 【分切】玲翎曰：限重4~4.9，最後一顆可不依限重（不得大於4.9噸） (RMK-E_CHIN) . 1.本單若塗裝背面漆一律改為REVERSE COATING 例外訂單如下敘述 (RMK00163) . 2.例外訂單為R字頭超低光澤與PVDF (＞25μ)，背面漆可改 NATURE COATING，但搭配底漆避免遮蓋性不佳 (RMK00163) . ★品檢注意！JIS&CNS 訂單必須每滿50噸一定要再做一次TEST (RMK00259) . 1.有客戶要下CNS第3類,以下備註麻煩CCP與TSD遵循,謝謝! (RMK00394) . 1.1.面漆塗佈量務必>=90%（如果背面用面漆也一樣） (RMK00394) . 1.2.務必留30cm*全寬試片1片,供實驗室委託確認SST與QUV性能。並於試片上註明"SST 2000HRS、QUV 1500HRS" (RMK00394) . 【PMT】本單面漆為"PVDF"，經會議決議需量測板溫並記錄之。每一張排程需量測一次否則追究責任 (RMK00503) | 訂單:2510DFD026/004 TOL 無 <生產備註> 事項 | 【分切】玲翎曰：限重4~4.9，最後一顆可不依限重（不得大於4.9噸）^^/CC1/CC2/CCQC^^ <<.E_CHIN 2025/10/14 07:41.>> | 訂單 2510DFD026/004 修改記錄如下: 20251009 11:43:31 (24025) 退火碼: >> S1, 用途碼: >> CIA008, 背面標示: >> C815, 訂單背面顏色(五碼): >> BW73Y, 背面漆膜厚: >> 12.5, 背面漆塗漆型式幾塗幾烤: >> 2, 鉻酸鹽: >> Z, 訂單厚度: >> 0.52, 訂單重: >> 35, 重量容許率(下限): >> 10, 重量容許率(上限): >> 10, 訂單寬度: >> 914, 鍍製方式: >> AC, 鋼捲內徑: >> 508, 鋼捲下限重: >> 4, 鋼捲上限重: >> 4.9, 壓花條件碼: >> -, 表面花紋: >> R, 綠色識別碼: >> -, 印刷輥號: >> -, 產品代碼: >> PPGL, 皮膜碼: >> -, 單位別: >> M, 油品種類: >> Z, 塗油量: >> Z, 包裝代碼: >> D2 , 保護膜碼: >> -, 客戶試片取樣型式: >> -, 調質碼: >> S, 套筒碼: >> R , 規格: >> CGLC400-30, 製造標準: >> CNS, 表面處理劑種類: >> Z, 表面處理劑塗佈量: >> Z, 伸長率測試: >> N, 硬度測試碼: >> N, 抗拉強度測試: >> N, 降伏強度測試: >> N, 厚度變異: >> -1.4, 訂單正面顏色(五碼): >> FW256, 正面漆膜厚: >> 25, 正面漆塗漆型式幾塗幾烤: >> 2, 修邊碼: >> Y, 重量碼: >> AW, 鋼捲捲向: >> I, 鍍層碼: >> AZ150, | H:厚度偏薄 | [訂單訊息通知] 2025/10/14 8:22:24 AM 訂單訊息通知 (秦大維 >> 通知 >> Lynn Hsu) 訂單訊息 : 客戶需求"每尺1.07KG/尺以內"，SYSCO 管制 1.022～1.159 KG/台尺。本單極限 -6.2％ 產品 單位長度重 0.972～1.109 KG/台尺。TDCC於此特別說明：客戶要求偏薄已經超出 CNS 公差。
PPGL | 2510DFD028/001 |  | 1. 部分大陸料含B元素超過CNS規範管制，故請原料CNS規範之訂單不要配大陸料 (OFP00684)-{.不符.} | 1. 訂單若有厚度變異，冷軋厚度公差比照烤漆計算公式 , 但最小為 1/2 公差做設定 (OFP00254)-{.不符.} 2. "偏薄要求訂單" 鍍後厚度減 鍍後厚度下限需大於 0.02 MM,以免發生厚度不足狀況 (OFP00369)-{.不符.} 3. 部分大陸料含B元素超過CNS規範管制，故請原料CNS規範之訂單不要配大陸料 (OFP00684)-{.不符.} | 訂單:2510DFD028/001 CPL <生產備註> 事項如下 . 除HGI/ HGL 訂單邊緣不噴油. 其餘皆側緣噴油 (RMK00285) | 訂單:2510DFD028/001 CR1 無 <生產備註> 事項 | 訂單:2510DFD028/001 CR2 無 <生產備註> 事項 | 訂單:2510DFD028/001 CG1 <生產備註> 事項如下 . 平板類,鍍鋅生產時SKIN PASS & T/L 請依據鍍鋅標準規定生產 (RMK00100) . 鍍鋅表面不可有鋅痕、壓痕、凹陷、及刮傷 、應變痕等。 (RMK00100) . 出口鋼捲盤捲後目視不允許有鼓起. (RMK00100) | 訂單:2510DFD028/001 CG2 <生產備註> 事項如下 . 平板類,鍍鋅生產時SKIN PASS & T/L 請依據鍍鋅標準規定生產 (RMK00100) . 鍍鋅表面不可有鋅痕、壓痕、凹陷、及刮傷 、應變痕等。 (RMK00100) . 出口鋼捲盤捲後目視不允許有鼓起. (RMK00100) | 訂單:2510DFD028/001 CC1 <生產備註> 事項如下 . 1.本單若塗裝背面漆一律改為REVERSE COATING 例外訂單如下敘述 (RMK00163) . 2.例外訂單為R字頭超低光澤與PVDF (＞25μ)，背面漆可改 NATURE COATING，但搭配底漆避免遮蓋性不佳 (RMK00163) . ★品檢注意！JIS&CNS 訂單必須每滿50噸一定要再做一次TEST (RMK00259) | 訂單:2510DFD028/001 CC2 <生產備註> 事項如下 . 1.本單若塗裝背面漆一律改為REVERSE COATING 例外訂單如下敘述 (RMK00163) . 2.例外訂單為R字頭超低光澤與PVDF (＞25μ)，背面漆可改 NATURE COATING，但搭配底漆避免遮蓋性不佳 (RMK00163) . ★品檢注意！JIS&CNS 訂單必須每滿50噸一定要再做一次TEST (RMK00259) | 訂單:2510DFD028/001 RCL 無 <生產備註> 事項 | 訂單:2510DFD028/001 CCPK 無 <生產備註> 事項 | 訂單:2510DFD028/001 CGQC 無 <品檢備註> 事項 | 訂單:2510DFD028/001 CCQC <品檢備註> 事項如下 . 1.本單若塗裝背面漆一律改為REVERSE COATING 例外訂單如下敘述 (RMK00163) . 2.例外訂單為R字頭超低光澤與PVDF (＞25μ)，背面漆可改 NATURE COATING，但搭配底漆避免遮蓋性不佳 (RMK00163) . ★品檢注意！JIS&CNS 訂單必須每滿50噸一定要再做一次TEST (RMK00259) | 訂單:2510DFD028/001 TOL 無 <生產備註> 事項 |  | 訂單 2510DFD028/001 修改記錄如下: 20251009 08:49:26 (25028) 退火碼: >> S1, 用途碼: >> CIA008, 背面標示: >> C814, 訂單背面顏色(五碼): >> BW73Y, 背面漆膜厚: >> 12.5, 背面漆塗漆型式幾塗幾烤: >> 2, 鉻酸鹽: >> Z, 訂單厚度: >> 0.52, 訂單重: >> 30, 重量容許率(下限): >> 10, 重量容許率(上限): >> 10, 訂單寬度: >> 914, 鍍製方式: >> AC, 鋼捲內徑: >> 508, 鋼捲下限重: >> 3, 鋼捲上限重: >> 5, 壓花條件碼: >> -, 表面花紋: >> R, 綠色識別碼: >> -, 印刷輥號: >> -, 產品代碼: >> PPGL, 皮膜碼: >> -, 單位別: >> M, 油品種類: >> Z, 塗油量: >> Z, 包裝代碼: >> D2 , 保護膜碼: >> -, 客戶試片取樣型式: >> -, 調質碼: >> S, 套筒碼: >> R , 規格: >> CGLCC-20, 製造標準: >> CNS, 表面處理劑種類: >> Z, 表面處理劑塗佈量: >> Z, 伸長率測試: >> N, 硬度測試碼: >> N, 抗拉強度測試: >> N, 降伏強度測試: >> N, 厚度變異: >> -1.4, 訂單正面顏色(五碼): >> SY726, 正面漆膜厚: >> 25, 正面漆塗漆型式幾塗幾烤: >> 2, 修邊碼: >> Y, 重量碼: >> AW, 鋼捲捲向: >> I, 鍍層碼: >> AZ150, | H:厚度偏薄
PPGL | 2510DFD029/001 |  | 1. 部分大陸料含B元素超過CNS規範管制，故請原料CNS規範之訂單不要配大陸料 (OFP00684)-{.不符.} | 1. 訂單若有厚度變異，冷軋厚度公差比照烤漆計算公式 , 但最小為 1/2 公差做設定 (OFP00254)-{.不符.} 2. "偏薄要求訂單" 鍍後厚度減 鍍後厚度下限需大於 0.02 MM,以免發生厚度不足狀況 (OFP00369)-{.不符.} 3. 部分大陸料含B元素超過CNS規範管制，故請原料CNS規範之訂單不要配大陸料 (OFP00684)-{.不符.} | 訂單:2510DFD029/001 CPL <生產備註> 事項如下 . 除HGI/ HGL 訂單邊緣不噴油. 其餘皆側緣噴油 (RMK00285) | 訂單:2510DFD029/001 CR1 無 <生產備註> 事項 | 訂單:2510DFD029/001 CR2 無 <生產備註> 事項 | 訂單:2510DFD029/001 CG1 <生產備註> 事項如下 . 平板類,鍍鋅生產時SKIN PASS & T/L 請依據鍍鋅標準規定生產 (RMK00100) . 鍍鋅表面不可有鋅痕、壓痕、凹陷、及刮傷 、應變痕等。 (RMK00100) . 出口鋼捲盤捲後目視不允許有鼓起. (RMK00100) | 訂單:2510DFD029/001 CG2 <生產備註> 事項如下 . 平板類,鍍鋅生產時SKIN PASS & T/L 請依據鍍鋅標準規定生產 (RMK00100) . 鍍鋅表面不可有鋅痕、壓痕、凹陷、及刮傷 、應變痕等。 (RMK00100) . 出口鋼捲盤捲後目視不允許有鼓起. (RMK00100) | 訂單:2510DFD029/001 CC1 <生產備註> 事項如下 . 1.本單若塗裝背面漆一律改為REVERSE COATING 例外訂單如下敘述 (RMK00163) . 2.例外訂單為R字頭超低光澤與PVDF (＞25μ)，背面漆可改 NATURE COATING，但搭配底漆避免遮蓋性不佳 (RMK00163) . ★品檢注意！JIS&CNS 訂單必須每滿50噸一定要再做一次TEST (RMK00259) . 請出口主操加貼"請勿堆疊"標簽紅色 (RMK00317) . 因金屬粉塗裝捲取容易變形，請RCL重整後、包裝與倉庫一律放置SKID上防止變形 (RMK00317) | 訂單:2510DFD029/001 CC2 <生產備註> 事項如下 . 1.本單若塗裝背面漆一律改為REVERSE COATING 例外訂單如下敘述 (RMK00163) . 2.例外訂單為R字頭超低光澤與PVDF (＞25μ)，背面漆可改 NATURE COATING，但搭配底漆避免遮蓋性不佳 (RMK00163) . ★品檢注意！JIS&CNS 訂單必須每滿50噸一定要再做一次TEST (RMK00259) . 請出口主操加貼"請勿堆疊"標簽紅色 (RMK00317) . 因金屬粉塗裝捲取容易變形，請RCL重整後、包裝與倉庫一律放置SKID上防止變形 (RMK00317) | 訂單:2510DFD029/001 RCL <生產備註> 事項如下 . 因金屬粉塗裝捲取容易變形，請RCL重整後、包裝與倉庫一律放置SKID上防止變形 (RMK00317) | 訂單:2510DFD029/001 CCPK <生產備註> 事項如下 . 因金屬粉塗裝捲取容易變形，請RCL重整後、包裝與倉庫一律放置SKID上防止變形 (RMK00317) | 訂單:2510DFD029/001 CGQC 無 <品檢備註> 事項 | 訂單:2510DFD029/001 CCQC <品檢備註> 事項如下 . 1.本單若塗裝背面漆一律改為REVERSE COATING 例外訂單如下敘述 (RMK00163) . 2.例外訂單為R字頭超低光澤與PVDF (＞25μ)，背面漆可改 NATURE COATING，但搭配底漆避免遮蓋性不佳 (RMK00163) . ★品檢注意！JIS&CNS 訂單必須每滿50噸一定要再做一次TEST (RMK00259) . 因金屬粉塗裝捲取容易變形，請RCL重整後、包裝與倉庫一律放置SKID上防止變形 (RMK00317) | 訂單:2510DFD029/001 TOL 無 <生產備註> 事項 |  | 訂單 2510DFD029/001 修改記錄如下: 20251009 08:50:58 (25028) 退火碼: >> S1, 用途碼: >> CIA008, 背面標示: >> C814, 訂單背面顏色(五碼): >> BW73Y, 背面漆膜厚: >> 12.5, 背面漆塗漆型式幾塗幾烤: >> 2, 鉻酸鹽: >> Z, 訂單厚度: >> 0.52, 訂單重: >> 30, 重量容許率(下限): >> 10, 重量容許率(上限): >> 10, 訂單寬度: >> 914, 鍍製方式: >> AC, 鋼捲內徑: >> 508, 鋼捲下限重: >> 3, 鋼捲上限重: >> 5, 壓花條件碼: >> -, 表面花紋: >> R, GL鋅花要求下限: >> -, GL鋅花要求上限: >> -, 綠色識別碼: >> -, 印刷輥號: >> -, 產品代碼: >> PPGL, 皮膜碼: >> -, 單位別: >> M, 油品種類: >> Z, 塗油量: >> Z, 包裝代碼: >> D2 , 保護膜碼: >> -, 客戶試片取樣型式: >> -, 調質碼: >> S, 套筒碼: >> R , 規格: >> CGLCC-20, 製造標準: >> CNS, 表面處理劑種類: >> Z, 表面處理劑塗佈量: >> Z, 伸長率測試: >> N, 硬度測試碼: >> N, 抗拉強度測試: >> N, 降伏強度測試: >> N, 厚度變異: >> -1.4, 訂單正面顏色(五碼): >> SV336, 正面漆膜厚: >> 25, 正面漆塗漆型式幾塗幾烤: >> 2, 修邊碼: >> Y, 重量碼: >> AW, 鋼捲捲向: >> I, 鍍層碼: >> AZ150, | H:厚度偏薄
PPGL | 2510DFD031/001 | 1. 提醒：CNS 第三類保固 PPGL AZ150（含）以上，PPGI Z27 （含）以上 TOP ≧25U , BK 兩層塗裝 (OFP00448)-{.不符.} 2. 再三提醒確認！CNS &JIS 塗裝 PVDF 需要"3類"耐候等級。並注意鍍層或膜厚是否符合.... (OFP00568)-{.不符.} | 1. 部分大陸料含B元素超過CNS規範管制，故請原料CNS規範之訂單不要配大陸料 (OFP00684)-{.不符.} | 1. 訂單若有厚度變異，冷軋厚度公差比照烤漆計算公式 , 但最小為 1/2 公差做設定 (OFP00254)-{.不符.} 2. "偏薄要求訂單" 鍍後厚度減 鍍後厚度下限需大於 0.02 MM,以免發生厚度不足狀況 (OFP00369)-{.不符.} 3. ASIA PVDF 底漆需用自家底漆請確認之 (OFP00404)-{.不符.} 4. 提醒：CNS 第三類保固 PPGL AZ150（含）以上，PPGI Z27 （含）以上 TOP ≧25U , BK 兩層塗裝 (OFP00448)-{.不符.} 5. 再三提醒確認！CNS &JIS 塗裝 PVDF 需要"3類"耐候等級。並注意鍍層或膜厚是否符合.... (OFP00568)-{.不符.} 6. 部分大陸料含B元素超過CNS規範管制，故請原料CNS規範之訂單不要配大陸料 (OFP00684)-{.不符.} | 訂單:2510DFD031/001 CPL <生產備註> 事項如下 . 除HGI/ HGL 訂單邊緣不噴油. 其餘皆側緣噴油 (RMK00285) | 訂單:2510DFD031/001 CR1 <生產備註> 事項如下 . 完軋寬度超出管制值上限≦2mm時,冷軋繼續生產並填寫品質異常通報單給鍍鋅線,以便調整張力與板溫 (RMK00278) | 訂單:2510DFD031/001 CR2 <生產備註> 事項如下 . 完軋寬度超出管制值上限≦2mm時,冷軋繼續生產並填寫品質異常通報單給鍍鋅線,以便調整張力與板溫 (RMK00278) | 訂單:2510DFD031/001 CG1 <生產備註> 事項如下 . 平板類,鍍鋅生產時SKIN PASS & T/L 請依據鍍鋅標準規定生產 (RMK00100) . 鍍鋅表面不可有鋅痕、壓痕、凹陷、及刮傷 、應變痕等。 (RMK00100) . 出口鋼捲盤捲後目視不允許有鼓起. (RMK00100) | 訂單:2510DFD031/001 CG2 <生產備註> 事項如下 . 平板類,鍍鋅生產時SKIN PASS & T/L 請依據鍍鋅標準規定生產 (RMK00100) . 鍍鋅表面不可有鋅痕、壓痕、凹陷、及刮傷 、應變痕等。 (RMK00100) . 出口鋼捲盤捲後目視不允許有鼓起. (RMK00100) | 訂單:2510DFD031/001 CC1 <生產備註> 事項如下 . 1.本單若塗裝背面漆一律改為REVERSE COATING 例外訂單如下敘述 (RMK00163) . 2.例外訂單為R字頭超低光澤與PVDF (＞25μ)，背面漆可改 NATURE COATING，但搭配底漆避免遮蓋性不佳 (RMK00163) . ★品檢注意！JIS&CNS 訂單必須每滿50噸一定要再做一次TEST (RMK00259) . 請出口主操加貼"請勿堆疊"標簽紅色 (RMK00317) . 因金屬粉塗裝捲取容易變形，請RCL重整後、包裝與倉庫一律放置SKID上防止變形 (RMK00317) . 1.有客戶要下CNS第3類,以下備註麻煩CCP與TSD遵循,謝謝! (RMK00394) . 1.1.面漆塗佈量務必>=90%（如果背面用面漆也一樣） (RMK00394) . 1.2.務必留30cm*全寬試片1片,供實驗室委託確認SST與QUV性能。並於試片上註明"SST 2000HRS、QUV 1500HRS" (RMK00394) . 【PMT】本單面漆為"PVDF"，經會議決議需量測板溫並記錄之。每一張排程需量測一次否則追究責任 (RMK00503) | 訂單:2510DFD031/001 CC2 <生產備註> 事項如下 . 1.本單若塗裝背面漆一律改為REVERSE COATING 例外訂單如下敘述 (RMK00163) . 2.例外訂單為R字頭超低光澤與PVDF (＞25μ)，背面漆可改 NATURE COATING，但搭配底漆避免遮蓋性不佳 (RMK00163) . ★品檢注意！JIS&CNS 訂單必須每滿50噸一定要再做一次TEST (RMK00259) . 請出口主操加貼"請勿堆疊"標簽紅色 (RMK00317) . 因金屬粉塗裝捲取容易變形，請RCL重整後、包裝與倉庫一律放置SKID上防止變形 (RMK00317) . 1.有客戶要下CNS第3類,以下備註麻煩CCP與TSD遵循,謝謝! (RMK00394) . 1.1.面漆塗佈量務必>=90%（如果背面用面漆也一樣） (RMK00394) . 1.2.務必留30cm*全寬試片1片,供實驗室委託確認SST與QUV性能。並於試片上註明"SST 2000HRS、QUV 1500HRS" (RMK00394) . 【PMT】本單面漆為"PVDF"，經會議決議需量測板溫並記錄之。每一張排程需量測一次否則追究責任 (RMK00503) | 訂單:2510DFD031/001 RCL <生產備註> 事項如下 . 因金屬粉塗裝捲取容易變形，請RCL重整後、包裝與倉庫一律放置SKID上防止變形 (RMK00317) | 訂單:2510DFD031/001 CCPK <生產備註> 事項如下 . 因金屬粉塗裝捲取容易變形，請RCL重整後、包裝與倉庫一律放置SKID上防止變形 (RMK00317) | 訂單:2510DFD031/001 CGQC 無 <品檢備註> 事項 | 訂單:2510DFD031/001 CCQC <品檢備註> 事項如下 . 1.本單若塗裝背面漆一律改為REVERSE COATING 例外訂單如下敘述 (RMK00163) . 2.例外訂單為R字頭超低光澤與PVDF (＞25μ)，背面漆可改 NATURE COATING，但搭配底漆避免遮蓋性不佳 (RMK00163) . ★品檢注意！JIS&CNS 訂單必須每滿50噸一定要再做一次TEST (RMK00259) . 因金屬粉塗裝捲取容易變形，請RCL重整後、包裝與倉庫一律放置SKID上防止變形 (RMK00317) . 1.有客戶要下CNS第3類,以下備註麻煩CCP與TSD遵循,謝謝! (RMK00394) . 1.1.面漆塗佈量務必>=90%（如果背面用面漆也一樣） (RMK00394) . 1.2.務必留30cm*全寬試片1片,供實驗室委託確認SST與QUV性能。並於試片上註明"SST 2000HRS、QUV 1500HRS" (RMK00394) . 【PMT】本單面漆為"PVDF"，經會議決議需量測板溫並記錄之。每一張排程需量測一次否則追究責任 (RMK00503) | 訂單:2510DFD031/001 TOL 無 <生產備註> 事項 |  | 訂單 2510DFD031/001 修改記錄如下: 20251009 08:58:08 (25028) 退火碼: >> S1, 用途碼: >> CIA008, 背面標示: >> C815, 訂單背面顏色(五碼): >> BW73Y, 背面漆膜厚: >> 12.5, 背面漆塗漆型式幾塗幾烤: >> 2, 鉻酸鹽: >> Z, 訂單厚度: >> 0.52, 訂單重: >> 30, 重量容許率(下限): >> 10, 重量容許率(上限): >> 10, 訂單寬度: >> 914, 鍍製方式: >> AC, 鋼捲內徑: >> 508, 鋼捲下限重: >> 3, 鋼捲上限重: >> 5, 壓花條件碼: >> -, 表面花紋: >> R, 綠色識別碼: >> -, 印刷輥號: >> -, 產品代碼: >> PPGL, 皮膜碼: >> -, 單位別: >> M, 油品種類: >> Z, 塗油量: >> Z, 包裝代碼: >> D2 , 保護膜碼: >> -, 客戶試片取樣型式: >> -, 調質碼: >> S, 套筒碼: >> R , 規格: >> CGLC400-30, 製造標準: >> CNS, 表面處理劑種類: >> Z, 表面處理劑塗佈量: >> Z, 伸長率測試: >> N, 硬度測試碼: >> N, 抗拉強度測試: >> N, 降伏強度測試: >> N, 厚度變異: >> 0, 訂單正面顏色(五碼): >> FV156, 正面漆膜厚: >> 25, 正面漆塗漆型式幾塗幾烤: >> 2, 修邊碼: >> Y, 重量碼: >> AW, 鋼捲捲向: >> I, 鍍層碼: >> AZ150, 20251014 08:57:37 (25028) 厚度變異: 0 >> -1.4, | H:厚度偏薄
PPGL | 2510DFD032/001 | 1. 提醒：CNS 第三類保固 PPGL AZ150（含）以上，PPGI Z27 （含）以上 TOP ≧25U , BK 兩層塗裝 (OFP00448)-{.不符.} 2. 再三提醒確認！CNS &JIS 塗裝 PVDF 需要"3類"耐候等級。並注意鍍層或膜厚是否符合.... (OFP00568)-{.不符.} | 1. 部分大陸料含B元素超過CNS規範管制，故請原料CNS規範之訂單不要配大陸料 (OFP00684)-{.不符.} | 1. 訂單若有厚度變異，冷軋厚度公差比照烤漆計算公式 , 但最小為 1/2 公差做設定 (OFP00254)-{.不符.} 2. "偏薄要求訂單" 鍍後厚度減 鍍後厚度下限需大於 0.02 MM,以免發生厚度不足狀況 (OFP00369)-{.不符.} 3. 提醒：CNS 第三類保固 PPGL AZ150（含）以上，PPGI Z27 （含）以上 TOP ≧25U , BK 兩層塗裝 (OFP00448)-{.不符.} 4. 再三提醒確認！CNS &JIS 塗裝 PVDF 需要"3類"耐候等級。並注意鍍層或膜厚是否符合.... (OFP00568)-{.不符.} 5. 部分大陸料含B元素超過CNS規範管制，故請原料CNS規範之訂單不要配大陸料 (OFP00684)-{.不符.} | 訂單:2510DFD032/001 CPL <生產備註> 事項如下 . 除HGI/ HGL 訂單邊緣不噴油. 其餘皆側緣噴油 (RMK00285) | 訂單:2510DFD032/001 CR1 <生產備註> 事項如下 . 完軋寬度超出管制值上限≦2mm時,冷軋繼續生產並填寫品質異常通報單給鍍鋅線,以便調整張力與板溫 (RMK00278) | 訂單:2510DFD032/001 CR2 <生產備註> 事項如下 . 完軋寬度超出管制值上限≦2mm時,冷軋繼續生產並填寫品質異常通報單給鍍鋅線,以便調整張力與板溫 (RMK00278) | 訂單:2510DFD032/001 CG1 <生產備註> 事項如下 . 平板類,鍍鋅生產時SKIN PASS & T/L 請依據鍍鋅標準規定生產 (RMK00100) . 鍍鋅表面不可有鋅痕、壓痕、凹陷、及刮傷 、應變痕等。 (RMK00100) . 出口鋼捲盤捲後目視不允許有鼓起. (RMK00100) | 訂單:2510DFD032/001 CG2 <生產備註> 事項如下 . 平板類,鍍鋅生產時SKIN PASS & T/L 請依據鍍鋅標準規定生產 (RMK00100) . 鍍鋅表面不可有鋅痕、壓痕、凹陷、及刮傷 、應變痕等。 (RMK00100) . 出口鋼捲盤捲後目視不允許有鼓起. (RMK00100) | 訂單:2510DFD032/001 CC1 <生產備註> 事項如下 . 1.本單若塗裝背面漆一律改為REVERSE COATING 例外訂單如下敘述 (RMK00163) . 2.例外訂單為R字頭超低光澤與PVDF (＞25μ)，背面漆可改 NATURE COATING，但搭配底漆避免遮蓋性不佳 (RMK00163) . ★品檢注意！JIS&CNS 訂單必須每滿50噸一定要再做一次TEST (RMK00259) . 1.有客戶要下CNS第3類,以下備註麻煩CCP與TSD遵循,謝謝! (RMK00394) . 1.1.面漆塗佈量務必>=90%（如果背面用面漆也一樣） (RMK00394) . 1.2.務必留30cm*全寬試片1片,供實驗室委託確認SST與QUV性能。並於試片上註明"SST 2000HRS、QUV 1500HRS" (RMK00394) . 【PMT】本單面漆為"PVDF"，經會議決議需量測板溫並記錄之。每一張排程需量測一次否則追究責任 (RMK00503) | 訂單:2510DFD032/001 CC2 <生產備註> 事項如下 . 1.本單若塗裝背面漆一律改為REVERSE COATING 例外訂單如下敘述 (RMK00163) . 2.例外訂單為R字頭超低光澤與PVDF (＞25μ)，背面漆可改 NATURE COATING，但搭配底漆避免遮蓋性不佳 (RMK00163) . ★品檢注意！JIS&CNS 訂單必須每滿50噸一定要再做一次TEST (RMK00259) . 1.有客戶要下CNS第3類,以下備註麻煩CCP與TSD遵循,謝謝! (RMK00394) . 1.1.面漆塗佈量務必>=90%（如果背面用面漆也一樣） (RMK00394) . 1.2.務必留30cm*全寬試片1片,供實驗室委託確認SST與QUV性能。並於試片上註明"SST 2000HRS、QUV 1500HRS" (RMK00394) . 【PMT】本單面漆為"PVDF"，經會議決議需量測板溫並記錄之。每一張排程需量測一次否則追究責任 (RMK00503) | 訂單:2510DFD032/001 RCL 無 <生產備註> 事項 | 訂單:2510DFD032/001 CCPK 無 <生產備註> 事項 | 訂單:2510DFD032/001 CGQC 無 <品檢備註> 事項 | 訂單:2510DFD032/001 CCQC <品檢備註> 事項如下 . 1.本單若塗裝背面漆一律改為REVERSE COATING 例外訂單如下敘述 (RMK00163) . 2.例外訂單為R字頭超低光澤與PVDF (＞25μ)，背面漆可改 NATURE COATING，但搭配底漆避免遮蓋性不佳 (RMK00163) . ★品檢注意！JIS&CNS 訂單必須每滿50噸一定要再做一次TEST (RMK00259) . 1.有客戶要下CNS第3類,以下備註麻煩CCP與TSD遵循,謝謝! (RMK00394) . 1.1.面漆塗佈量務必>=90%（如果背面用面漆也一樣） (RMK00394) . 1.2.務必留30cm*全寬試片1片,供實驗室委託確認SST與QUV性能。並於試片上註明"SST 2000HRS、QUV 1500HRS" (RMK00394) . 【PMT】本單面漆為"PVDF"，經會議決議需量測板溫並記錄之。每一張排程需量測一次否則追究責任 (RMK00503) | 訂單:2510DFD032/001 TOL 無 <生產備註> 事項 |  | 訂單 2510DFD032/001 修改記錄如下: 20251009 08:59:25 (25028) 退火碼: >> S1, 用途碼: >> CIA008, 背面標示: >> C815, 訂單背面顏色(五碼): >> BW73Y, 背面漆膜厚: >> 12.5, 背面漆塗漆型式幾塗幾烤: >> 2, 鉻酸鹽: >> Z, 訂單厚度: >> 0.52, 訂單重: >> 30, 重量容許率(下限): >> 10, 重量容許率(上限): >> 10, 訂單寬度: >> 914, 鍍製方式: >> AC, 鋼捲內徑: >> 508, 鋼捲下限重: >> 3, 鋼捲上限重: >> 5, 壓花條件碼: >> -, 表面花紋: >> R, 綠色識別碼: >> -, 印刷輥號: >> -, 產品代碼: >> PPGL, 皮膜碼: >> -, 單位別: >> M, 油品種類: >> Z, 塗油量: >> Z, 包裝代碼: >> D2 , 保護膜碼: >> -, 客戶試片取樣型式: >> -, 調質碼: >> S, 套筒碼: >> R , 規格: >> CGLC400-30, 製造標準: >> CNS, 表面處理劑種類: >> Z, 表面處理劑塗佈量: >> Z, 伸長率測試: >> N, 硬度測試碼: >> N, 抗拉強度測試: >> N, 降伏強度測試: >> N, 厚度變異: >> -1.4, 訂單正面顏色(五碼): >> FL507, 正面漆膜厚: >> 25, 正面漆塗漆型式幾塗幾烤: >> 2, 修邊碼: >> Y, 重量碼: >> AW, 鋼捲捲向: >> I, 鍍層碼: >> AZ150, | H:厚度偏薄
PPGL | 2510DFD033/001 | 1. 提醒：CNS 第三類保固 PPGL AZ150（含）以上，PPGI Z27 （含）以上 TOP ≧25U , BK 兩層塗裝 (OFP00448)-{.不符.} 2. 再三提醒確認！CNS &JIS 塗裝 PVDF 需要"3類"耐候等級。並注意鍍層或膜厚是否符合.... (OFP00568)-{.不符.} | 1. 部分大陸料含B元素超過CNS規範管制，故請原料CNS規範之訂單不要配大陸料 (OFP00684)-{.不符.} | 1. 訂單若有厚度變異，冷軋厚度公差比照烤漆計算公式 , 但最小為 1/2 公差做設定 (OFP00254)-{.不符.} 2. "偏薄要求訂單" 鍍後厚度減 鍍後厚度下限需大於 0.02 MM,以免發生厚度不足狀況 (OFP00369)-{.不符.} 3. 提醒：CNS 第三類保固 PPGL AZ150（含）以上，PPGI Z27 （含）以上 TOP ≧25U , BK 兩層塗裝 (OFP00448)-{.不符.} 4. 再三提醒確認！CNS &JIS 塗裝 PVDF 需要"3類"耐候等級。並注意鍍層或膜厚是否符合.... (OFP00568)-{.不符.} 5. 部分大陸料含B元素超過CNS規範管制，故請原料CNS規範之訂單不要配大陸料 (OFP00684)-{.不符.} | 訂單:2510DFD033/001 CPL <生產備註> 事項如下 . 除HGI/ HGL 訂單邊緣不噴油. 其餘皆側緣噴油 (RMK00285) | 訂單:2510DFD033/001 CR1 <生產備註> 事項如下 . 完軋寬度超出管制值上限≦2mm時,冷軋繼續生產並填寫品質異常通報單給鍍鋅線,以便調整張力與板溫 (RMK00278) | 訂單:2510DFD033/001 CR2 <生產備註> 事項如下 . 完軋寬度超出管制值上限≦2mm時,冷軋繼續生產並填寫品質異常通報單給鍍鋅線,以便調整張力與板溫 (RMK00278) | 訂單:2510DFD033/001 CG1 <生產備註> 事項如下 . 平板類,鍍鋅生產時SKIN PASS & T/L 請依據鍍鋅標準規定生產 (RMK00100) . 鍍鋅表面不可有鋅痕、壓痕、凹陷、及刮傷 、應變痕等。 (RMK00100) . 出口鋼捲盤捲後目視不允許有鼓起. (RMK00100) | 訂單:2510DFD033/001 CG2 <生產備註> 事項如下 . 平板類,鍍鋅生產時SKIN PASS & T/L 請依據鍍鋅標準規定生產 (RMK00100) . 鍍鋅表面不可有鋅痕、壓痕、凹陷、及刮傷 、應變痕等。 (RMK00100) . 出口鋼捲盤捲後目視不允許有鼓起. (RMK00100) | 訂單:2510DFD033/001 CC1 <生產備註> 事項如下 . 1.本單若塗裝背面漆一律改為REVERSE COATING 例外訂單如下敘述 (RMK00163) . 2.例外訂單為R字頭超低光澤與PVDF (＞25μ)，背面漆可改 NATURE COATING，但搭配底漆避免遮蓋性不佳 (RMK00163) . ★品檢注意！JIS&CNS 訂單必須每滿50噸一定要再做一次TEST (RMK00259) . 1.有客戶要下CNS第3類,以下備註麻煩CCP與TSD遵循,謝謝! (RMK00394) . 1.1.面漆塗佈量務必>=90%（如果背面用面漆也一樣） (RMK00394) . 1.2.務必留30cm*全寬試片1片,供實驗室委託確認SST與QUV性能。並於試片上註明"SST 2000HRS、QUV 1500HRS" (RMK00394) . 【PMT】本單面漆為"PVDF"，經會議決議需量測板溫並記錄之。每一張排程需量測一次否則追究責任 (RMK00503) | 訂單:2510DFD033/001 CC2 <生產備註> 事項如下 . 1.本單若塗裝背面漆一律改為REVERSE COATING 例外訂單如下敘述 (RMK00163) . 2.例外訂單為R字頭超低光澤與PVDF (＞25μ)，背面漆可改 NATURE COATING，但搭配底漆避免遮蓋性不佳 (RMK00163) . ★品檢注意！JIS&CNS 訂單必須每滿50噸一定要再做一次TEST (RMK00259) . 1.有客戶要下CNS第3類,以下備註麻煩CCP與TSD遵循,謝謝! (RMK00394) . 1.1.面漆塗佈量務必>=90%（如果背面用面漆也一樣） (RMK00394) . 1.2.務必留30cm*全寬試片1片,供實驗室委託確認SST與QUV性能。並於試片上註明"SST 2000HRS、QUV 1500HRS" (RMK00394) . 【PMT】本單面漆為"PVDF"，經會議決議需量測板溫並記錄之。每一張排程需量測一次否則追究責任 (RMK00503) | 訂單:2510DFD033/001 RCL 無 <生產備註> 事項 | 訂單:2510DFD033/001 CCPK 無 <生產備註> 事項 | 訂單:2510DFD033/001 CGQC 無 <品檢備註> 事項 | 訂單:2510DFD033/001 CCQC <品檢備註> 事項如下 . 1.本單若塗裝背面漆一律改為REVERSE COATING 例外訂單如下敘述 (RMK00163) . 2.例外訂單為R字頭超低光澤與PVDF (＞25μ)，背面漆可改 NATURE COATING，但搭配底漆避免遮蓋性不佳 (RMK00163) . ★品檢注意！JIS&CNS 訂單必須每滿50噸一定要再做一次TEST (RMK00259) . 1.有客戶要下CNS第3類,以下備註麻煩CCP與TSD遵循,謝謝! (RMK00394) . 1.1.面漆塗佈量務必>=90%（如果背面用面漆也一樣） (RMK00394) . 1.2.務必留30cm*全寬試片1片,供實驗室委託確認SST與QUV性能。並於試片上註明"SST 2000HRS、QUV 1500HRS" (RMK00394) . 【PMT】本單面漆為"PVDF"，經會議決議需量測板溫並記錄之。每一張排程需量測一次否則追究責任 (RMK00503) | 訂單:2510DFD033/001 TOL 無 <生產備註> 事項 |  | 訂單 2510DFD033/001 修改記錄如下: 20251009 09:00:49 (25028) 退火碼: >> S1, 用途碼: >> CIA008, 背面標示: >> C815, 訂單背面顏色(五碼): >> BW73Y, 背面漆膜厚: >> 12.5, 背面漆塗漆型式幾塗幾烤: >> 2, 鉻酸鹽: >> Z, 訂單厚度: >> 0.52, 訂單重: >> 30, 重量容許率(下限): >> 10, 重量容許率(上限): >> 10, 訂單寬度: >> 914, 鍍製方式: >> AC, 鋼捲內徑: >> 508, 鋼捲下限重: >> 3, 鋼捲上限重: >> 5, 壓花條件碼: >> -, 表面花紋: >> R, 綠色識別碼: >> -, 印刷輥號: >> -, 產品代碼: >> PPGL, 皮膜碼: >> -, 單位別: >> M, 油品種類: >> Z, 塗油量: >> Z, 包裝代碼: >> D2 , 保護膜碼: >> -, 客戶試片取樣型式: >> -, 調質碼: >> S, 套筒碼: >> R , 規格: >> CGLC400-30, 製造標準: >> CNS, 表面處理劑種類: >> Z, 表面處理劑塗佈量: >> Z, 伸長率測試: >> N, 硬度測試碼: >> N, 抗拉強度測試: >> N, 降伏強度測試: >> N, 厚度變異: >> -1.4, 訂單正面顏色(五碼): >> FG606, 正面漆膜厚: >> 25, 正面漆塗漆型式幾塗幾烤: >> 2, 修邊碼: >> Y, 重量碼: >> AW, 鋼捲捲向: >> I, 鍍層碼: >> AZ150, | H:厚度偏薄
PPGL | 2510DFD035/001 | 1. 因鋼套桶因縫接處容易對鋼捲產生轉印，所以請確認客戶是否知悉轉印風險 (OFP00256)-{.不符.} | 1. 部分大陸料含B元素超過CNS規範管制，故請原料CNS規範之訂單不要配大陸料 (OFP00684)-{.不符.} | 1. 因鋼套桶因縫接處容易對鋼捲產生轉印，所以請確認客戶是否知悉轉印風險 (OFP00256)-{.不符.} 2. 部分大陸料含B元素超過CNS規範管制，故請原料CNS規範之訂單不要配大陸料 (OFP00684)-{.不符.} | 訂單:2510DFD035/001 CPL <生產備註> 事項如下 . 除HGI/ HGL 訂單邊緣不噴油. 其餘皆側緣噴油 (RMK00285) | 訂單:2510DFD035/001 CR1 無 <生產備註> 事項 | 訂單:2510DFD035/001 CR2 無 <生產備註> 事項 | 訂單:2510DFD035/001 CG1 <生產備註> 事項如下 . 平板類,鍍鋅生產時SKIN PASS & T/L 請依據鍍鋅標準規定生產 (RMK00100) . 鍍鋅表面不可有鋅痕、壓痕、凹陷、及刮傷 、應變痕等。 (RMK00100) . 出口鋼捲盤捲後目視不允許有鼓起. (RMK00100) . 瓦形屋頂用 注意鍍層控制範圍：min=標準值，Max=標準值+30 (RMK00103) . 因成形性需求故鍍層量有上限管制，排程變換前後一顆分切請U3暫留，待產線確認鍍層量後再行處置。 (RMK00103) | 訂單:2510DFD035/001 CG2 <生產備註> 事項如下 . 平板類,鍍鋅生產時SKIN PASS & T/L 請依據鍍鋅標準規定生產 (RMK00100) . 鍍鋅表面不可有鋅痕、壓痕、凹陷、及刮傷 、應變痕等。 (RMK00100) . 出口鋼捲盤捲後目視不允許有鼓起. (RMK00100) . 瓦形屋頂用 注意鍍層控制範圍：min=標準值，Max=標準值+30 (RMK00103) . 因成形性需求故鍍層量有上限管制，排程變換前後一顆分切請U3暫留，待產線確認鍍層量後再行處置。 (RMK00103) | 訂單:2510DFD035/001 CC1 <生產備註> 事項如下 . 超低光澤產品,色差計塗佈量依據5+20U為基準。RYF89 以5+22U為基準。 (RMK00103) . 請出口人員貼上"請勿堆疊"紅色標簽. (RMK00103) . R字頭色碼因色差對膜厚極其敏感，MASS目標102%~115%之間. (RMK00103) . R字頭色碼塗佈量須在20U以上,不然會有白色點狀(繩紋),已被客戶訴賠. (RMK00103) . 捲起單位張力請加大至 5.5（有另行備註要求張力設定時，依另行備註需求設定）） (RMK00103) . 1.本單若塗裝背面漆一律改為REVERSE COATING 例外訂單如下敘述 (RMK00163) . 2.例外訂單為R字頭超低光澤與PVDF (＞25μ)，背面漆可改 NATURE COATING，但搭配底漆避免遮蓋性不佳 (RMK00163) . 本色容易有色差，尚未找到解決對策前，必須塗料商到場協助。 (RMK00223) . 以下顏色不用會同:RYB172 , RYB192, RWB372 ,RYB972 (RMK00223) . 弘曄戶外壁板可允許兩邊有背漆轉印，但是必須管制"單邊"≦5 mm (RMK00254) . ★品檢注意！JIS&CNS 訂單必須每滿50噸一定要再做一次TEST (RMK00259) . 1.此為NEO塗料,色差計請用有"(20150105)"的標準樣檔名確認色差值,找不到檔案時請通知TED工程師，分機#321 (RMK00343) . 2.色差放行標準為ΔL、Δa、Δb≦±0.6,光澤放行標準放寬到7以下放行,目視色差不管制 (RMK00343) . * 可允許單邊背面漆轉印 (RMK00350) . * 允許兩邊有背漆轉印，但是必須管制"單邊"≦5 mm (RMK00350) . 2015年發生過訴賠。請出口使用鋼套桶前請檢查焊接處，以免捲取後產生折痕 (RMK00381) | 訂單:2510DFD035/001 CC2 <生產備註> 事項如下 . 超低光澤產品,色差計塗佈量依據5+20U為基準。RYF89 以5+22U為基準。 (RMK00103) . 請出口人員貼上"請勿堆疊"紅色標簽. (RMK00103) . R字頭色碼因色差對膜厚極其敏感，MASS目標102%~115%之間. (RMK00103) . R字頭色碼塗佈量須在20U以上,不然會有白色點狀(繩紋),已被客戶訴賠. (RMK00103) . 1.本單若塗裝背面漆一律改為REVERSE COATING 例外訂單如下敘述 (RMK00163) . 2.例外訂單為R字頭超低光澤與PVDF (＞25μ)，背面漆可改 NATURE COATING，但搭配底漆避免遮蓋性不佳 (RMK00163) . 本色容易有色差，尚未找到解決對策前，必須塗料商到場協助。 (RMK00223) . 以下顏色不用會同:RYB172 , RYB192, RWB372 ,RYB972 (RMK00223) . 弘曄戶外壁板可允許兩邊有背漆轉印，但是必須管制"單邊"≦5 mm (RMK00254) . ★品檢注意！JIS&CNS 訂單必須每滿50噸一定要再做一次TEST (RMK00259) . 1.此為NEO塗料,色差計請用有"(20150105)"的標準樣檔名確認色差值,找不到檔案時請通知TED工程師，分機#321 (RMK00343) . 2.色差放行標準為ΔL、Δa、Δb≦±0.6,光澤放行標準放寬到7以下放行,目視色差不管制 (RMK00343) . * 可允許單邊背面漆轉印 (RMK00350) . * 允許兩邊有背漆轉印，但是必須管制"單邊"≦5 mm (RMK00350) . 2015年發生過訴賠。請出口使用鋼套桶前請檢查焊接處，以免捲取後產生折痕 (RMK00381) | 訂單:2510DFD035/001 RCL 無 <生產備註> 事項 | 訂單:2510DFD035/001 CCPK 無 <生產備註> 事項 | 訂單:2510DFD035/001 CGQC <品檢備註> 事項如下 . 瓦形屋頂用 注意鍍層控制範圍：min=標準值，Max=標準值+30 (RMK00103) | 訂單:2510DFD035/001 CCQC <品檢備註> 事項如下 . 超低光澤產品,色差計塗佈量依據5+20U為基準。RYF89 以5+22U為基準。 (RMK00103) . R字頭色碼因色差對膜厚極其敏感，MASS目標102%~115%之間. (RMK00103) . 1.本單若塗裝背面漆一律改為REVERSE COATING 例外訂單如下敘述 (RMK00163) . 2.例外訂單為R字頭超低光澤與PVDF (＞25μ)，背面漆可改 NATURE COATING，但搭配底漆避免遮蓋性不佳 (RMK00163) . 本色容易有色差，尚未找到解決對策前，必須塗料商到場協助。 (RMK00223) . 以下顏色不用會同:RYB172 , RYB192, RWB372 ,RYB972 (RMK00223) . 弘曄戶外壁板可允許兩邊有背漆轉印，但是必須管制"單邊"≦5 mm (RMK00254) . ★品檢注意！JIS&CNS 訂單必須每滿50噸一定要再做一次TEST (RMK00259) . 1.此為NEO塗料,色差計請用有"(20150105)"的標準樣檔名確認色差值,找不到檔案時請通知TED工程師，分機#321 (RMK00343) . 2.色差放行標準為ΔL、Δa、Δb≦±0.6,光澤放行標準放寬到7以下放行,目視色差不管制 (RMK00343) . * 可允許單邊背面漆轉印 (RMK00350) . * 允許兩邊有背漆轉印，但是必須管制"單邊"≦5 mm (RMK00350) | 訂單:2510DFD035/001 TOL 無 <生產備註> 事項 |  | 訂單 2510DFD035/001 修改記錄如下: 20251009 14:24:41 (25028) 退火碼: >> S1, 用途碼: >> CIA008, 背面標示: >> C844, 訂單背面顏色(五碼): >> BW73N, 背面漆膜厚: >> NOM, 背面漆塗漆型式幾塗幾烤: >> 2, 鉻酸鹽: >> Z, 訂單厚度: >> 0.326, 訂單重: >> 15, 重量容許率(下限): >> 10, 重量容許率(上限): >> 10, 訂單寬度: >> 1010, 鍍製方式: >> BC, 鋼捲內徑: >> 508, 鋼捲下限重: >> 3, 鋼捲上限重: >> 5, 壓花條件碼: >> -, 表面花紋: >> R, 綠色識別碼: >> -, 印刷輥號: >> -, 產品代碼: >> PPGL, 皮膜碼: >> -, 單位別: >> M, 油品種類: >> Z, 塗油量: >> Z, 包裝代碼: >> D2 , 保護膜碼: >> -, 客戶試片取樣型式: >> -, 調質碼: >> S, 套筒碼: >> S , 規格: >> CGLCC-20, 製造標準: >> CNS, 表面處理劑種類: >> Z, 表面處理劑塗佈量: >> Z, 伸長率測試: >> N, 硬度測試碼: >> N, 抗拉強度測試: >> N, 降伏強度測試: >> N, 厚度變異: >> 0, 訂單正面顏色(五碼): >> RYB17, 正面漆膜厚: >> 25, 正面漆塗漆型式幾塗幾烤: >> 2, 修邊碼: >> Y, 重量碼: >> AW, 鋼捲捲向: >> I, 鍍層碼: >> AZ150, | *:
PPGL | 2510DFD035/002 | 1. 因鋼套桶因縫接處容易對鋼捲產生轉印，所以請確認客戶是否知悉轉印風險 (OFP00256)-{.不符.} | 1. 部分大陸料含B元素超過CNS規範管制，故請原料CNS規範之訂單不要配大陸料 (OFP00684)-{.不符.} | 1. 因鋼套桶因縫接處容易對鋼捲產生轉印，所以請確認客戶是否知悉轉印風險 (OFP00256)-{.不符.} 2. 部分大陸料含B元素超過CNS規範管制，故請原料CNS規範之訂單不要配大陸料 (OFP00684)-{.不符.} | 訂單:2510DFD035/002 CPL <生產備註> 事項如下 . 除HGI/ HGL 訂單邊緣不噴油. 其餘皆側緣噴油 (RMK00285) | 訂單:2510DFD035/002 CR1 無 <生產備註> 事項 | 訂單:2510DFD035/002 CR2 無 <生產備註> 事項 | 訂單:2510DFD035/002 CG1 <生產備註> 事項如下 . 平板類,鍍鋅生產時SKIN PASS & T/L 請依據鍍鋅標準規定生產 (RMK00100) . 鍍鋅表面不可有鋅痕、壓痕、凹陷、及刮傷 、應變痕等。 (RMK00100) . 出口鋼捲盤捲後目視不允許有鼓起. (RMK00100) . 瓦形屋頂用 注意鍍層控制範圍：min=標準值，Max=標準值+30 (RMK00103) . 因成形性需求故鍍層量有上限管制，排程變換前後一顆分切請U3暫留，待產線確認鍍層量後再行處置。 (RMK00103) | 訂單:2510DFD035/002 CG2 <生產備註> 事項如下 . 平板類,鍍鋅生產時SKIN PASS & T/L 請依據鍍鋅標準規定生產 (RMK00100) . 鍍鋅表面不可有鋅痕、壓痕、凹陷、及刮傷 、應變痕等。 (RMK00100) . 出口鋼捲盤捲後目視不允許有鼓起. (RMK00100) . 瓦形屋頂用 注意鍍層控制範圍：min=標準值，Max=標準值+30 (RMK00103) . 因成形性需求故鍍層量有上限管制，排程變換前後一顆分切請U3暫留，待產線確認鍍層量後再行處置。 (RMK00103) | 訂單:2510DFD035/002 CC1 <生產備註> 事項如下 . 超低光澤產品,色差計塗佈量依據5+20U為基準。RYF89 以5+22U為基準。 (RMK00103) . 請出口人員貼上"請勿堆疊"紅色標簽. (RMK00103) . R字頭色碼因色差對膜厚極其敏感，MASS目標102%~115%之間. (RMK00103) . R字頭色碼塗佈量須在20U以上,不然會有白色點狀(繩紋),已被客戶訴賠. (RMK00103) . 捲起單位張力請加大至 5.5（有另行備註要求張力設定時，依另行備註需求設定）） (RMK00103) . 1.本單若塗裝背面漆一律改為REVERSE COATING 例外訂單如下敘述 (RMK00163) . 2.例外訂單為R字頭超低光澤與PVDF (＞25μ)，背面漆可改 NATURE COATING，但搭配底漆避免遮蓋性不佳 (RMK00163) . 本色容易有色差，尚未找到解決對策前，必須塗料商到場協助。 (RMK00223) . 以下顏色不用會同:RYB172 , RYB192, RWB372 ,RYB972 (RMK00223) . 弘曄戶外壁板可允許兩邊有背漆轉印，但是必須管制"單邊"≦5 mm (RMK00254) . ★品檢注意！JIS&CNS 訂單必須每滿50噸一定要再做一次TEST (RMK00259) . 1.此為NEO塗料,色差計請用有"(20150105)"的標準樣檔名確認色差值,找不到檔案時請通知TED工程師，分機#321 (RMK00343) . 2.色差放行標準為ΔL、Δa、Δb≦±0.6,光澤放行標準放寬到7以下放行,目視色差不管制 (RMK00343) . * 可允許單邊背面漆轉印 (RMK00350) . * 允許兩邊有背漆轉印，但是必須管制"單邊"≦5 mm (RMK00350) . 2015年發生過訴賠。請出口使用鋼套桶前請檢查焊接處，以免捲取後產生折痕 (RMK00381) | 訂單:2510DFD035/002 CC2 <生產備註> 事項如下 . 超低光澤產品,色差計塗佈量依據5+20U為基準。RYF89 以5+22U為基準。 (RMK00103) . 請出口人員貼上"請勿堆疊"紅色標簽. (RMK00103) . R字頭色碼因色差對膜厚極其敏感，MASS目標102%~115%之間. (RMK00103) . R字頭色碼塗佈量須在20U以上,不然會有白色點狀(繩紋),已被客戶訴賠. (RMK00103) . 1.本單若塗裝背面漆一律改為REVERSE COATING 例外訂單如下敘述 (RMK00163) . 2.例外訂單為R字頭超低光澤與PVDF (＞25μ)，背面漆可改 NATURE COATING，但搭配底漆避免遮蓋性不佳 (RMK00163) . 本色容易有色差，尚未找到解決對策前，必須塗料商到場協助。 (RMK00223) . 以下顏色不用會同:RYB172 , RYB192, RWB372 ,RYB972 (RMK00223) . 弘曄戶外壁板可允許兩邊有背漆轉印，但是必須管制"單邊"≦5 mm (RMK00254) . ★品檢注意！JIS&CNS 訂單必須每滿50噸一定要再做一次TEST (RMK00259) . 1.此為NEO塗料,色差計請用有"(20150105)"的標準樣檔名確認色差值,找不到檔案時請通知TED工程師，分機#321 (RMK00343) . 2.色差放行標準為ΔL、Δa、Δb≦±0.6,光澤放行標準放寬到7以下放行,目視色差不管制 (RMK00343) . * 可允許單邊背面漆轉印 (RMK00350) . * 允許兩邊有背漆轉印，但是必須管制"單邊"≦5 mm (RMK00350) . 2015年發生過訴賠。請出口使用鋼套桶前請檢查焊接處，以免捲取後產生折痕 (RMK00381) | 訂單:2510DFD035/002 RCL 無 <生產備註> 事項 | 訂單:2510DFD035/002 CCPK 無 <生產備註> 事項 | 訂單:2510DFD035/002 CGQC <品檢備註> 事項如下 . 瓦形屋頂用 注意鍍層控制範圍：min=標準值，Max=標準值+30 (RMK00103) | 訂單:2510DFD035/002 CCQC <品檢備註> 事項如下 . 超低光澤產品,色差計塗佈量依據5+20U為基準。RYF89 以5+22U為基準。 (RMK00103) . R字頭色碼因色差對膜厚極其敏感，MASS目標102%~115%之間. (RMK00103) . 1.本單若塗裝背面漆一律改為REVERSE COATING 例外訂單如下敘述 (RMK00163) . 2.例外訂單為R字頭超低光澤與PVDF (＞25μ)，背面漆可改 NATURE COATING，但搭配底漆避免遮蓋性不佳 (RMK00163) . 本色容易有色差，尚未找到解決對策前，必須塗料商到場協助。 (RMK00223) . 以下顏色不用會同:RYB172 , RYB192, RWB372 ,RYB972 (RMK00223) . 弘曄戶外壁板可允許兩邊有背漆轉印，但是必須管制"單邊"≦5 mm (RMK00254) . ★品檢注意！JIS&CNS 訂單必須每滿50噸一定要再做一次TEST (RMK00259) . 1.此為NEO塗料,色差計請用有"(20150105)"的標準樣檔名確認色差值,找不到檔案時請通知TED工程師，分機#321 (RMK00343) . 2.色差放行標準為ΔL、Δa、Δb≦±0.6,光澤放行標準放寬到7以下放行,目視色差不管制 (RMK00343) . * 可允許單邊背面漆轉印 (RMK00350) . * 允許兩邊有背漆轉印，但是必須管制"單邊"≦5 mm (RMK00350) | 訂單:2510DFD035/002 TOL 無 <生產備註> 事項 |  | 訂單 2510DFD035/002 修改記錄如下: 20251009 14:24:43 (25028) 退火碼: >> S1, 用途碼: >> CIA008, 背面標示: >> C844, 訂單背面顏色(五碼): >> BW73N, 背面漆膜厚: >> NOM, 背面漆塗漆型式幾塗幾烤: >> 2, 鉻酸鹽: >> Z, 訂單厚度: >> 0.326, 訂單重: >> 15, 重量容許率(下限): >> 10, 重量容許率(上限): >> 10, 訂單寬度: >> 914, 鍍製方式: >> BC, 鋼捲內徑: >> 508, 鋼捲下限重: >> 3, 鋼捲上限重: >> 5, 壓花條件碼: >> -, 表面花紋: >> R, 綠色識別碼: >> -, 印刷輥號: >> -, 產品代碼: >> PPGL, 皮膜碼: >> -, 單位別: >> M, 油品種類: >> Z, 塗油量: >> Z, 包裝代碼: >> D2 , 保護膜碼: >> -, 客戶試片取樣型式: >> -, 調質碼: >> S, 套筒碼: >> S , 規格: >> CGLCC-20, 製造標準: >> CNS, 表面處理劑種類: >> Z, 表面處理劑塗佈量: >> Z, 伸長率測試: >> N, 硬度測試碼: >> N, 抗拉強度測試: >> N, 降伏強度測試: >> N, 厚度變異: >> 0, 訂單正面顏色(五碼): >> RYB17, 正面漆膜厚: >> 25, 正面漆塗漆型式幾塗幾烤: >> 2, 修邊碼: >> Y, 重量碼: >> AW, 鋼捲捲向: >> I, 鍍層碼: >> AZ150, | *:
PPGL | 2510DFD035/003 | 1. 因鋼套桶因縫接處容易對鋼捲產生轉印，所以請確認客戶是否知悉轉印風險 (OFP00256)-{.不符.} | 1. 部分大陸料含B元素超過CNS規範管制，故請原料CNS規範之訂單不要配大陸料 (OFP00684)-{.不符.} | 1. 因鋼套桶因縫接處容易對鋼捲產生轉印，所以請確認客戶是否知悉轉印風險 (OFP00256)-{.不符.} 2. 部分大陸料含B元素超過CNS規範管制，故請原料CNS規範之訂單不要配大陸料 (OFP00684)-{.不符.} | 訂單:2510DFD035/003 CPL <生產備註> 事項如下 . 除HGI/ HGL 訂單邊緣不噴油. 其餘皆側緣噴油 (RMK00285) | 訂單:2510DFD035/003 CR1 無 <生產備註> 事項 | 訂單:2510DFD035/003 CR2 無 <生產備註> 事項 | 訂單:2510DFD035/003 CG1 <生產備註> 事項如下 . 平板類,鍍鋅生產時SKIN PASS & T/L 請依據鍍鋅標準規定生產 (RMK00100) . 鍍鋅表面不可有鋅痕、壓痕、凹陷、及刮傷 、應變痕等。 (RMK00100) . 出口鋼捲盤捲後目視不允許有鼓起. (RMK00100) . 瓦形屋頂用 注意鍍層控制範圍：min=標準值，Max=標準值+30 (RMK00103) . 因成形性需求故鍍層量有上限管制，排程變換前後一顆分切請U3暫留，待產線確認鍍層量後再行處置。 (RMK00103) | 訂單:2510DFD035/003 CG2 <生產備註> 事項如下 . 平板類,鍍鋅生產時SKIN PASS & T/L 請依據鍍鋅標準規定生產 (RMK00100) . 鍍鋅表面不可有鋅痕、壓痕、凹陷、及刮傷 、應變痕等。 (RMK00100) . 出口鋼捲盤捲後目視不允許有鼓起. (RMK00100) . 瓦形屋頂用 注意鍍層控制範圍：min=標準值，Max=標準值+30 (RMK00103) . 因成形性需求故鍍層量有上限管制，排程變換前後一顆分切請U3暫留，待產線確認鍍層量後再行處置。 (RMK00103) | 訂單:2510DFD035/003 CC1 <生產備註> 事項如下 . 超低光澤產品,色差計塗佈量依據5+20U為基準。RYF89 以5+22U為基準。 (RMK00103) . 請出口人員貼上"請勿堆疊"紅色標簽. (RMK00103) . R字頭色碼因色差對膜厚極其敏感，MASS目標102%~115%之間. (RMK00103) . R字頭色碼塗佈量須在20U以上,不然會有白色點狀(繩紋),已被客戶訴賠. (RMK00103) . 捲起單位張力請加大至 5.5（有另行備註要求張力設定時，依另行備註需求設定）） (RMK00103) . 1.本單若塗裝背面漆一律改為REVERSE COATING 例外訂單如下敘述 (RMK00163) . 2.例外訂單為R字頭超低光澤與PVDF (＞25μ)，背面漆可改 NATURE COATING，但搭配底漆避免遮蓋性不佳 (RMK00163) . 弘曄戶外壁板可允許兩邊有背漆轉印，但是必須管制"單邊"≦5 mm (RMK00254) . ★品檢注意！JIS&CNS 訂單必須每滿50噸一定要再做一次TEST (RMK00259) . 1.此為NEO塗料,色差計請用有"(20150105)"的標準樣檔名確認色差值,找不到檔案時請通知TED雯青#314 (RMK00342) . 2.色差放行標準為ΔL、Δa、Δb≦±0.6,光澤放行標準放寬到7以下放行,目視色差不管制 (RMK00342) . * 可允許單邊背面漆轉印 (RMK00350) . * 允許兩邊有背漆轉印，但是必須管制"單邊"≦5 mm (RMK00350) . 2015年發生過訴賠。請出口使用鋼套桶前請檢查焊接處，以免捲取後產生折痕 (RMK00381) | 訂單:2510DFD035/003 CC2 <生產備註> 事項如下 . 超低光澤產品,色差計塗佈量依據5+20U為基準。RYF89 以5+22U為基準。 (RMK00103) . 請出口人員貼上"請勿堆疊"紅色標簽. (RMK00103) . R字頭色碼因色差對膜厚極其敏感，MASS目標102%~115%之間. (RMK00103) . R字頭色碼塗佈量須在20U以上,不然會有白色點狀(繩紋),已被客戶訴賠. (RMK00103) . 1.本單若塗裝背面漆一律改為REVERSE COATING 例外訂單如下敘述 (RMK00163) . 2.例外訂單為R字頭超低光澤與PVDF (＞25μ)，背面漆可改 NATURE COATING，但搭配底漆避免遮蓋性不佳 (RMK00163) . 弘曄戶外壁板可允許兩邊有背漆轉印，但是必須管制"單邊"≦5 mm (RMK00254) . ★品檢注意！JIS&CNS 訂單必須每滿50噸一定要再做一次TEST (RMK00259) . 1.此為NEO塗料,色差計請用有"(20150105)"的標準樣檔名確認色差值,找不到檔案時請通知TED雯青#314 (RMK00342) . 2.色差放行標準為ΔL、Δa、Δb≦±0.6,光澤放行標準放寬到7以下放行,目視色差不管制 (RMK00342) . * 可允許單邊背面漆轉印 (RMK00350) . * 允許兩邊有背漆轉印，但是必須管制"單邊"≦5 mm (RMK00350) . 2015年發生過訴賠。請出口使用鋼套桶前請檢查焊接處，以免捲取後產生折痕 (RMK00381) | 訂單:2510DFD035/003 RCL 無 <生產備註> 事項 | 訂單:2510DFD035/003 CCPK 無 <生產備註> 事項 | 訂單:2510DFD035/003 CGQC <品檢備註> 事項如下 . 瓦形屋頂用 注意鍍層控制範圍：min=標準值，Max=標準值+30 (RMK00103) | 訂單:2510DFD035/003 CCQC <品檢備註> 事項如下 . 超低光澤產品,色差計塗佈量依據5+20U為基準。RYF89 以5+22U為基準。 (RMK00103) . R字頭色碼因色差對膜厚極其敏感，MASS目標102%~115%之間. (RMK00103) . 1.本單若塗裝背面漆一律改為REVERSE COATING 例外訂單如下敘述 (RMK00163) . 2.例外訂單為R字頭超低光澤與PVDF (＞25μ)，背面漆可改 NATURE COATING，但搭配底漆避免遮蓋性不佳 (RMK00163) . 弘曄戶外壁板可允許兩邊有背漆轉印，但是必須管制"單邊"≦5 mm (RMK00254) . ★品檢注意！JIS&CNS 訂單必須每滿50噸一定要再做一次TEST (RMK00259) . 1.此為NEO塗料,色差計請用有"(20150105)"的標準樣檔名確認色差值,找不到檔案時請通知TED雯青#314 (RMK00342) . 2.色差放行標準為ΔL、Δa、Δb≦±0.6,光澤放行標準放寬到7以下放行,目視色差不管制 (RMK00342) . * 可允許單邊背面漆轉印 (RMK00350) . * 允許兩邊有背漆轉印，但是必須管制"單邊"≦5 mm (RMK00350) | 訂單:2510DFD035/003 TOL 無 <生產備註> 事項 |  | 訂單 2510DFD035/003 修改記錄如下: 20251009 14:24:46 (25028) 退火碼: >> S1, 用途碼: >> CIA008, 背面標示: >> C844, 訂單背面顏色(五碼): >> BW73N, 背面漆膜厚: >> NOM, 背面漆塗漆型式幾塗幾烤: >> 2, 鉻酸鹽: >> Z, 訂單厚度: >> 0.326, 訂單重: >> 15, 重量容許率(下限): >> 10, 重量容許率(上限): >> 10, 訂單寬度: >> 914, 鍍製方式: >> BC, 鋼捲內徑: >> 508, 鋼捲下限重: >> 3, 鋼捲上限重: >> 5, 壓花條件碼: >> -, 表面花紋: >> R, 綠色識別碼: >> -, 印刷輥號: >> -, 產品代碼: >> PPGL, 皮膜碼: >> -, 單位別: >> M, 油品種類: >> Z, 塗油量: >> Z, 包裝代碼: >> D2 , 保護膜碼: >> -, 客戶試片取樣型式: >> -, 調質碼: >> S, 套筒碼: >> S , 規格: >> CGLCC-20, 製造標準: >> CNS, 表面處理劑種類: >> Z, 表面處理劑塗佈量: >> Z, 伸長率測試: >> N, 硬度測試碼: >> N, 抗拉強度測試: >> N, 降伏強度測試: >> N, 厚度變異: >> 0, 訂單正面顏色(五碼): >> RBF46, 正面漆膜厚: >> 25, 正面漆塗漆型式幾塗幾烤: >> 2, 修邊碼: >> Y, 重量碼: >> AW, 鋼捲捲向: >> I, 鍍層碼: >> AZ150, | *:
PPGL | 2510DFD036/001 | 1. 提醒：CNS 第三類保固 PPGL AZ150（含）以上，PPGI Z27 （含）以上 TOP ≧25U , BK 兩層塗裝 (OFP00448)-{.不符.} 2. 再三提醒確認！CNS &JIS 塗裝 PVDF 需要"3類"耐候等級。並注意鍍層或膜厚是否符合.... (OFP00568)-{.不符.} 3. 單捲限重檢核 (原料重:15~20, 分切困難:17.50~18.00, 單捲限重:3.50~4.50)(OFP00031)-{.不符.} | 1. 部分大陸料含B元素超過CNS規範管制，故請原料CNS規範之訂單不要配大陸料 (OFP00684)-{.不符.} | 1. 訂單若有厚度變異，冷軋厚度公差比照烤漆計算公式 , 但最小為 1/2 公差做設定 (OFP00254)-{.不符.} 2. 提醒：CNS 第三類保固 PPGL AZ150（含）以上，PPGI Z27 （含）以上 TOP ≧25U , BK 兩層塗裝 (OFP00448)-{.不符.} 3. 再三提醒確認！CNS &JIS 塗裝 PVDF 需要"3類"耐候等級。並注意鍍層或膜厚是否符合.... (OFP00568)-{.不符.} 4. 部分大陸料含B元素超過CNS規範管制，故請原料CNS規範之訂單不要配大陸料 (OFP00684)-{.不符.} | 訂單:2510DFD036/001 CPL <生產備註> 事項如下 . 除HGI/ HGL 訂單邊緣不噴油. 其餘皆側緣噴油 (RMK00285) | 訂單:2510DFD036/001 CR1 <生產備註> 事項如下 . 【厚度說明】因工程案要求成品厚度的關係：1.請保持製程穩定。2.各線厚度管制範圍：CR=0.515~0.591 , CG=0.563~0.639 , CC=0.601~0.685 (RMK-E_CHIN) . 完軋寬度超出管制值上限≦2mm時,冷軋繼續生產並填寫品質異常通報單給鍍鋅線,以便調整張力與板溫 (RMK00278) | 訂單:2510DFD036/001 CR2 <生產備註> 事項如下 . 【厚度說明】因工程案要求成品厚度的關係：1.請保持製程穩定。2.各線厚度管制範圍：CR=0.515~0.591 , CG=0.563~0.639 , CC=0.601~0.685 (RMK-E_CHIN) . 完軋寬度超出管制值上限≦2mm時,冷軋繼續生產並填寫品質異常通報單給鍍鋅線,以便調整張力與板溫 (RMK00278) | 訂單:2510DFD036/001 CG1 <生產備註> 事項如下 . 【厚度說明】因工程案要求成品厚度的關係：1.請保持製程穩定。2.各線厚度管制範圍：CR=0.515~0.591 , CG=0.563~0.639 , CC=0.601~0.685 (RMK-E_CHIN) . 平板類,鍍鋅生產時SKIN PASS & T/L 請依據鍍鋅標準規定生產 (RMK00100) . 鍍鋅表面不可有鋅痕、壓痕、凹陷、及刮傷 、應變痕等。 (RMK00100) . 出口鋼捲盤捲後目視不允許有鼓起. (RMK00100) | 訂單:2510DFD036/001 CG2 <生產備註> 事項如下 . 【厚度說明】因工程案要求成品厚度的關係：1.請保持製程穩定。2.各線厚度管制範圍：CR=0.515~0.591 , CG=0.563~0.639 , CC=0.601~0.685 (RMK-E_CHIN) . 平板類,鍍鋅生產時SKIN PASS & T/L 請依據鍍鋅標準規定生產 (RMK00100) . 鍍鋅表面不可有鋅痕、壓痕、凹陷、及刮傷 、應變痕等。 (RMK00100) . 出口鋼捲盤捲後目視不允許有鼓起. (RMK00100) | 訂單:2510DFD036/001 CC1 <生產備註> 事項如下 . 【分切】郁潔曰：限重3.5~4.5噸，若切不進限重請聯絡MKT郁潔。生產時若有異常請先別切先HOLD (RMK-E_CHIN) . 【厚度說明】因工程案要求成品厚度的關係：1.請保持製程穩定。2.各線厚度管制範圍：CR=0.515~0.591 , CG=0.563~0.639 , CC=0.601~0.685 (RMK-E_CHIN) . 1.本單若塗裝背面漆一律改為REVERSE COATING 例外訂單如下敘述 (RMK00163) . 2.例外訂單為R字頭超低光澤與PVDF (＞25μ)，背面漆可改 NATURE COATING，但搭配底漆避免遮蓋性不佳 (RMK00163) . ★品檢注意！JIS&CNS 訂單必須每滿50噸一定要再做一次TEST (RMK00259) . 1.有客戶要下CNS第3類,以下備註麻煩CCP與TSD遵循,謝謝! (RMK00394) . 1.1.面漆塗佈量務必>=90%（如果背面用面漆也一樣） (RMK00394) . 1.2.務必留30cm*全寬試片1片,供實驗室委託確認SST與QUV性能。並於試片上註明"SST 2000HRS、QUV 1500HRS" (RMK00394) . 【PMT】本單面漆為"PVDF"，經會議決議需量測板溫並記錄之。每一張排程需量測一次否則追究責任 (RMK00503) . 【線速度】注意！凡塗1PU304者 LS不得超過 30mpm (RMK00522) | 訂單:2510DFD036/001 CC2 <生產備註> 事項如下 . 【分切】郁潔曰：限重3.5~4.5噸，若切不進限重請聯絡MKT郁潔。生產時若有異常請先別切先HOLD (RMK-E_CHIN) . 【厚度說明】因工程案要求成品厚度的關係：1.請保持製程穩定。2.各線厚度管制範圍：CR=0.515~0.591 , CG=0.563~0.639 , CC=0.601~0.685 (RMK-E_CHIN) . 1.本單若塗裝背面漆一律改為REVERSE COATING 例外訂單如下敘述 (RMK00163) . 2.例外訂單為R字頭超低光澤與PVDF (＞25μ)，背面漆可改 NATURE COATING，但搭配底漆避免遮蓋性不佳 (RMK00163) . ★品檢注意！JIS&CNS 訂單必須每滿50噸一定要再做一次TEST (RMK00259) . 1.有客戶要下CNS第3類,以下備註麻煩CCP與TSD遵循,謝謝! (RMK00394) . 1.1.面漆塗佈量務必>=90%（如果背面用面漆也一樣） (RMK00394) . 1.2.務必留30cm*全寬試片1片,供實驗室委託確認SST與QUV性能。並於試片上註明"SST 2000HRS、QUV 1500HRS" (RMK00394) . 【PMT】本單面漆為"PVDF"，經會議決議需量測板溫並記錄之。每一張排程需量測一次否則追究責任 (RMK00503) . 【線速度】注意！凡塗1PU304者 LS不得超過 30mpm (RMK00522) | 訂單:2510DFD036/001 RCL 無 <生產備註> 事項 | 訂單:2510DFD036/001 CCPK 無 <生產備註> 事項 | 訂單:2510DFD036/001 CGQC 無 <品檢備註> 事項 | 訂單:2510DFD036/001 CCQC <品檢備註> 事項如下 . 1.本單若塗裝背面漆一律改為REVERSE COATING 例外訂單如下敘述 (RMK00163) . 2.例外訂單為R字頭超低光澤與PVDF (＞25μ)，背面漆可改 NATURE COATING，但搭配底漆避免遮蓋性不佳 (RMK00163) . ★品檢注意！JIS&CNS 訂單必須每滿50噸一定要再做一次TEST (RMK00259) . 1.有客戶要下CNS第3類,以下備註麻煩CCP與TSD遵循,謝謝! (RMK00394) . 1.1.面漆塗佈量務必>=90%（如果背面用面漆也一樣） (RMK00394) . 1.2.務必留30cm*全寬試片1片,供實驗室委託確認SST與QUV性能。並於試片上註明"SST 2000HRS、QUV 1500HRS" (RMK00394) . 【PMT】本單面漆為"PVDF"，經會議決議需量測板溫並記錄之。每一張排程需量測一次否則追究責任 (RMK00503) . 【線速度】注意！凡塗1PU304者 LS不得超過 30mpm (RMK00522) | 訂單:2510DFD036/001 TOL 無 <生產備註> 事項 | 【厚度說明】因工程案要求成品厚度的關係：1.請保持製程穩定。2.各線厚度管制範圍：CR=0.515~0.591 , CG=0.563~0.639 , CC=0.601~0.685 ^^/CR1/CR2/CG1/CG2/CC1/CC2/ <<.E_CHIN 2025/10/22 10:04.>> 【分切】郁潔曰：限重3.5~4.5噸，若切不進限重請聯絡MKT郁潔。生產時若有異常請先別切先HOLD^^/CC1/CC2/ <<.E_CHIN 2025/10/22 09:27.>> | 訂單 2510DFD036/001 修改記錄如下: 20251020 15:05:13 (22030) 退火碼: >> S1, 用途碼: >> CIA008, 背面標示: >> S000, 訂單背面顏色(五碼): >> BW73Y, 背面漆膜厚: >> 12.5, 背面漆塗漆型式幾塗幾烤: >> 2, 鉻酸鹽: >> Z, 訂單厚度: >> 0.526, 訂單重: >> 72, 重量容許率(下限): >> 10, 重量容許率(上限): >> 10, 訂單寬度: >> 914, 鍍製方式: >> BC, 鋼捲內徑: >> 508, 鋼捲下限重: >> 3.5, 鋼捲上限重: >> 4.5, 壓花條件碼: >> -, 表面花紋: >> R, 綠色識別碼: >> -, 印刷輥號: >> -, 產品代碼: >> PPGL, 皮膜碼: >> -, 單位別: >> M, 油品種類: >> Z, 塗油量: >> Z, 包裝代碼: >> D2 , 保護膜碼: >> -, 客戶試片取樣型式: >> -, 調質碼: >> S, 套筒碼: >> R , 規格: >> CGLC400-30, 製造標準: >> CNS, 表面處理劑種類: >> Z, 表面處理劑塗佈量: >> Z, 伸長率測試: >> N, 硬度測試碼: >> N, 抗拉強度測試: >> N, 降伏強度測試: >> N, 訂單正面顏色(五碼): >> FY36Z, 正面漆膜厚: >> 25MIN, 正面漆塗漆型式幾塗幾烤: >> 2, 修邊碼: >> Y, 重量碼: >> AW, 鋼捲捲向: >> I, 鍍層碼: >> AZ185, 20251022 10:20:23 (22030) 厚度變異: >> 4.1, | *: | [訂單訊息通知] 2025/10/22 上午 08:36:53 *** (秦大維 >> 通知 >> Seren Lin) 訊息 : 萬士德曰："鋼捲(含漆)總厚度達0.6mm"。本單0.526 BC AZ185 實際產出厚度公差約0.03 mm。若當底材偏薄＆漆膜偏薄（偏薄都是在管制許可範圍內），烤漆後厚度約0.587 mm。TDCC建議：若要保證厚度（本單工程案）要下"+"厚度變異。...本單先審有異議再提退單 [訂單訊息通知] 2025/10/22 上午 09:37:27 *** (林郁潔 >> 通知 >> Edwy Chin) 訊息 : 收到，因其工程有規範厚度，請問若需求總厚(含漆)以一定要達到0.6mm為主，厚度變異設定為多少較為適切？謝謝 [訂單訊息通知] 2025/10/22 上午 09:56:19 *** (秦大維 >> 通知 >> Seren Lin) 訊息 : 厚度變異"+4.1%" 理論烤漆成品厚度範圍=0.601~0.685 mm。單位重量長度=234~262 m/t--->223~256 m/t
PPSUS | 2510DFD037/002 |  |  | 1. PPSUS&PPAL 單位長度(M/T)要自己算完後修改 SOP內容。RD洗衣機外殼用可用 -0.04～0 去算 (OFP00649)-{.不符.} | 訂單:2510DFD037/002 CPL 無 <生產備註> 事項 | 訂單:2510DFD037/002 CR1 無 <生產備註> 事項 | 訂單:2510DFD037/002 CR2 無 <生產備註> 事項 | 訂單:2510DFD037/002 CG1 無 <生產備註> 事項 | 訂單:2510DFD037/002 CG2 無 <生產備註> 事項 | 訂單:2510DFD037/002 CC1 <生產備註> 事項如下 . 1.入口板厚以平凸分釐卡量測,其W/D距板邊10mm處量測 (RMK00619) . 2.入口急峻度≦0.7%，毛邊(雙平頭分釐卡)≦30μm(一定要落實記錄，以作為品質追蹤依據) (RMK00619) . 3.出/入口鼓起≦0.5mm超出管制規格請TSD送RCL確認板形 (RMK00619) . 4.前處理皮膜Si=14±5 mg/m2於CC2品檢室Twin-X:NRC350-Si(SUS304)檢測 (RMK00619) . 5.其餘品質管制若無特別註明，則以對應的烤漆產品用途管制 (RMK00619) . 6.【捲取+套桶】出口一律 STAGGER 捲取，並使用比訂單寬度"加寬"的套桶（一般為"P"，超低光澤與印刷為"S"） (RMK00619) | 訂單:2510DFD037/002 CC2 <生產備註> 事項如下 . 1.入口板厚以平凸分釐卡量測,其W/D距板邊10mm處量測 (RMK00619) . 2.入口急峻度≦0.7%，毛邊(雙平頭分釐卡)≦30μm(一定要落實記錄，以作為品質追蹤依據) (RMK00619) . 3.出/入口鼓起≦0.5mm超出管制規格請TSD送RCL確認板形 (RMK00619) . 4.前處理皮膜Si=14±5 mg/m2於CC2品檢室Twin-X:NRC350-Si(SUS304)檢測 (RMK00619) . 5.其餘品質管制若無特別註明，則以對應的烤漆產品用途管制 (RMK00619) . 6.【捲取+套桶】出口一律 STAGGER 捲取，並使用比訂單寬度"加寬"的套桶（一般為"P"，超低光澤與印刷為"S"） (RMK00619) | 訂單:2510DFD037/002 RCL 無 <生產備註> 事項 | 訂單:2510DFD037/002 CCPK 無 <生產備註> 事項 | 訂單:2510DFD037/002 CGQC 無 <品檢備註> 事項 | 訂單:2510DFD037/002 CCQC <品檢備註> 事項如下 . 1.入口板厚以平凸分釐卡量測,其W/D距板邊10mm處量測 (RMK00619) . 2.入口急峻度≦0.7%，毛邊(雙平頭分釐卡)≦30μm(一定要落實記錄，以作為品質追蹤依據) (RMK00619) . 3.出/入口鼓起≦0.5mm超出管制規格請TSD送RCL確認板形 (RMK00619) . 4.前處理皮膜Si=14±5 mg/m2於CC2品檢室Twin-X:NRC350-Si(SUS304)檢測 (RMK00619) . 5.其餘品質管制若無特別註明，則以對應的烤漆產品用途管制 (RMK00619) . 6.【捲取+套桶】出口一律 STAGGER 捲取，並使用比訂單寬度"加寬"的套桶（一般為"P"，超低光澤與印刷為"S"） (RMK00619) | 訂單:2510DFD037/002 TOL 無 <生產備註> 事項 |  | 訂單 2510DFD037/002 修改記錄如下: 20251009 16:19:08 (24025) 退火碼: >> S1, 用途碼: >> CIA008, 背面標示: >> C989, 訂單背面顏色(五碼): >> BW73Y, 背面漆膜厚: >> 12.5, 背面漆塗漆型式幾塗幾烤: >> 2, 鉻酸鹽: >> Z, 訂單厚度: >> 0.36, 訂單重: >> 50, 重量容許率(下限): >> 10, 重量容許率(上限): >> 10, 訂單寬度: >> 914, 鍍製方式: >> BC, 鋼捲內徑: >> 508, 鋼捲下限重: >> 4, 鋼捲上限重: >> 4.9, 壓花條件碼: >> -, 表面花紋: >> -, 綠色識別碼: >> -, 印刷輥號: >> -, 產品代碼: >> PPSUS, 皮膜碼: >> -, 單位別: >> M, 油品種類: >> Z, 塗油量: >> Z, 包裝代碼: >> A3 , 保護膜碼: >> -, 客戶試片取樣型式: >> -, 調質碼: >> S, 套筒碼: >> P , 規格: >> CSUS304-20, 製造標準: >> SYSCO, 表面處理劑種類: >> Z, 表面處理劑塗佈量: >> Z, 伸長率測試: >> N, 硬度測試碼: >> N, 抗拉強度測試: >> N, 降伏強度測試: >> N, 厚度變異: >> 0, 訂單正面顏色(五碼): >> 2Y730, 正面漆膜厚: >> 25, 正面漆塗漆型式幾塗幾烤: >> 2, 修邊碼: >> Y, 重量碼: >> AW, 鋼捲捲向: >> I, 鍍層碼: >> -, | *:
PPSUS | 2510DFD037/003 |  |  | 1. PPSUS&PPAL 單位長度(M/T)要自己算完後修改 SOP內容。RD洗衣機外殼用可用 -0.04～0 去算 (OFP00649)-{.不符.} | 訂單:2510DFD037/003 CPL 無 <生產備註> 事項 | 訂單:2510DFD037/003 CR1 無 <生產備註> 事項 | 訂單:2510DFD037/003 CR2 無 <生產備註> 事項 | 訂單:2510DFD037/003 CG1 <生產備註> 事項如下 . 瓦形屋頂用 注意鍍層控制範圍：min=標準值，Max=標準值+30 (RMK00103) . 因成形性需求故鍍層量有上限管制，排程變換前後一顆分切請U3暫留，待產線確認鍍層量後再行處置。 (RMK00103) | 訂單:2510DFD037/003 CG2 <生產備註> 事項如下 . 瓦形屋頂用 注意鍍層控制範圍：min=標準值，Max=標準值+30 (RMK00103) . 因成形性需求故鍍層量有上限管制，排程變換前後一顆分切請U3暫留，待產線確認鍍層量後再行處置。 (RMK00103) | 訂單:2510DFD037/003 CC1 <生產備註> 事項如下 . 超低光澤產品,色差計塗佈量依據5+20U為基準。RYF89 以5+22U為基準。 (RMK00103) . 請出口人員貼上"請勿堆疊"紅色標簽. (RMK00103) . R字頭色碼因色差對膜厚極其敏感，MASS目標102%~115%之間. (RMK00103) . R字頭色碼塗佈量須在20U以上,不然會有白色點狀(繩紋),已被客戶訴賠. (RMK00103) . 捲起單位張力請加大至 5.5（有另行備註要求張力設定時，依另行備註需求設定）） (RMK00103) . 1.入口板厚以平凸分釐卡量測,其W/D距板邊10mm處量測 (RMK00619) . 2.入口急峻度≦0.7%，毛邊(雙平頭分釐卡)≦30μm(一定要落實記錄，以作為品質追蹤依據) (RMK00619) . 3.出/入口鼓起≦0.5mm超出管制規格請TSD送RCL確認板形 (RMK00619) . 4.前處理皮膜Si=14±5 mg/m2於CC2品檢室Twin-X:NRC350-Si(SUS304)檢測 (RMK00619) . 5.其餘品質管制若無特別註明，則以對應的烤漆產品用途管制 (RMK00619) . 6.【捲取+套桶】出口一律 STAGGER 捲取，並使用比訂單寬度"加寬"的套桶（一般為"P"，超低光澤與印刷為"S"） (RMK00619) | 訂單:2510DFD037/003 CC2 <生產備註> 事項如下 . 超低光澤產品,色差計塗佈量依據5+20U為基準。RYF89 以5+22U為基準。 (RMK00103) . 請出口人員貼上"請勿堆疊"紅色標簽. (RMK00103) . R字頭色碼因色差對膜厚極其敏感，MASS目標102%~115%之間. (RMK00103) . R字頭色碼塗佈量須在20U以上,不然會有白色點狀(繩紋),已被客戶訴賠. (RMK00103) . 1.入口板厚以平凸分釐卡量測,其W/D距板邊10mm處量測 (RMK00619) . 2.入口急峻度≦0.7%，毛邊(雙平頭分釐卡)≦30μm(一定要落實記錄，以作為品質追蹤依據) (RMK00619) . 3.出/入口鼓起≦0.5mm超出管制規格請TSD送RCL確認板形 (RMK00619) . 4.前處理皮膜Si=14±5 mg/m2於CC2品檢室Twin-X:NRC350-Si(SUS304)檢測 (RMK00619) . 5.其餘品質管制若無特別註明，則以對應的烤漆產品用途管制 (RMK00619) . 6.【捲取+套桶】出口一律 STAGGER 捲取，並使用比訂單寬度"加寬"的套桶（一般為"P"，超低光澤與印刷為"S"） (RMK00619) | 訂單:2510DFD037/003 RCL 無 <生產備註> 事項 | 訂單:2510DFD037/003 CCPK 無 <生產備註> 事項 | 訂單:2510DFD037/003 CGQC <品檢備註> 事項如下 . 瓦形屋頂用 注意鍍層控制範圍：min=標準值，Max=標準值+30 (RMK00103) | 訂單:2510DFD037/003 CCQC <品檢備註> 事項如下 . 超低光澤產品,色差計塗佈量依據5+20U為基準。RYF89 以5+22U為基準。 (RMK00103) . R字頭色碼因色差對膜厚極其敏感，MASS目標102%~115%之間. (RMK00103) . 1.入口板厚以平凸分釐卡量測,其W/D距板邊10mm處量測 (RMK00619) . 2.入口急峻度≦0.7%，毛邊(雙平頭分釐卡)≦30μm(一定要落實記錄，以作為品質追蹤依據) (RMK00619) . 3.出/入口鼓起≦0.5mm超出管制規格請TSD送RCL確認板形 (RMK00619) . 4.前處理皮膜Si=14±5 mg/m2於CC2品檢室Twin-X:NRC350-Si(SUS304)檢測 (RMK00619) . 5.其餘品質管制若無特別註明，則以對應的烤漆產品用途管制 (RMK00619) . 6.【捲取+套桶】出口一律 STAGGER 捲取，並使用比訂單寬度"加寬"的套桶（一般為"P"，超低光澤與印刷為"S"） (RMK00619) | 訂單:2510DFD037/003 TOL 無 <生產備註> 事項 |  | 訂單 2510DFD037/003 修改記錄如下: 20251009 16:19:10 (24025) 退火碼: >> S1, 用途碼: >> CIA008, 背面標示: >> C989, 訂單背面顏色(五碼): >> BW73Y, 背面漆膜厚: >> 12.5, 背面漆塗漆型式幾塗幾烤: >> 2, 鉻酸鹽: >> Z, 訂單厚度: >> 0.36, 訂單重: >> 20, 重量容許率(下限): >> 10, 重量容許率(上限): >> 10, 訂單寬度: >> 914, 鍍製方式: >> BC, 鋼捲內徑: >> 508, 鋼捲下限重: >> 4, 鋼捲上限重: >> 4.9, 壓花條件碼: >> -, 表面花紋: >> -, 綠色識別碼: >> -, 印刷輥號: >> -, 產品代碼: >> PPSUS, 皮膜碼: >> -, 單位別: >> M, 油品種類: >> Z, 塗油量: >> Z, 包裝代碼: >> A3 , 保護膜碼: >> -, 客戶試片取樣型式: >> -, 調質碼: >> S, 套筒碼: >> S , 規格: >> CSUS304-20, 製造標準: >> SYSCO, 表面處理劑種類: >> Z, 表面處理劑塗佈量: >> Z, 伸長率測試: >> N, 硬度測試碼: >> N, 抗拉強度測試: >> N, 降伏強度測試: >> N, 厚度變異: >> 0, 訂單正面顏色(五碼): >> RYF89, 正面漆膜厚: >> 25, 正面漆塗漆型式幾塗幾烤: >> 2, 修邊碼: >> Y, 重量碼: >> AW, 鋼捲捲向: >> I, 鍍層碼: >> -, | *:
PPSUS | 2510DFD038/001 |  |  | 1. PPSUS&PPAL 單位長度(M/T)要自己算完後修改 SOP內容。RD洗衣機外殼用可用 -0.04～0 去算 (OFP00649)-{.不符.} | 訂單:2510DFD038/001 CPL 無 <生產備註> 事項 | 訂單:2510DFD038/001 CR1 無 <生產備註> 事項 | 訂單:2510DFD038/001 CR2 無 <生產備註> 事項 | 訂單:2510DFD038/001 CG1 <生產備註> 事項如下 . 瓦形屋頂用 注意鍍層控制範圍：min=標準值，Max=標準值+30 (RMK00103) . 因成形性需求故鍍層量有上限管制，排程變換前後一顆分切請U3暫留，待產線確認鍍層量後再行處置。 (RMK00103) | 訂單:2510DFD038/001 CG2 <生產備註> 事項如下 . 瓦形屋頂用 注意鍍層控制範圍：min=標準值，Max=標準值+30 (RMK00103) . 因成形性需求故鍍層量有上限管制，排程變換前後一顆分切請U3暫留，待產線確認鍍層量後再行處置。 (RMK00103) | 訂單:2510DFD038/001 CC1 <生產備註> 事項如下 . 超低光澤產品,色差計塗佈量依據5+20U為基準。RYF89 以5+22U為基準。 (RMK00103) . 請出口人員貼上"請勿堆疊"紅色標簽. (RMK00103) . R字頭色碼因色差對膜厚極其敏感，MASS目標102%~115%之間. (RMK00103) . R字頭色碼塗佈量須在20U以上,不然會有白色點狀(繩紋),已被客戶訴賠. (RMK00103) . 捲起單位張力請加大至 5.5（有另行備註要求張力設定時，依另行備註需求設定）） (RMK00103) . 1.入口板厚以平凸分釐卡量測,其W/D距板邊10mm處量測 (RMK00619) . 2.入口急峻度≦0.7%，毛邊(雙平頭分釐卡)≦30μm(一定要落實記錄，以作為品質追蹤依據) (RMK00619) . 3.出/入口鼓起≦0.5mm超出管制規格請TSD送RCL確認板形 (RMK00619) . 4.前處理皮膜Si=14±5 mg/m2於CC2品檢室Twin-X:NRC350-Si(SUS304)檢測 (RMK00619) . 5.其餘品質管制若無特別註明，則以對應的烤漆產品用途管制 (RMK00619) . 6.【捲取+套桶】出口一律 STAGGER 捲取，並使用比訂單寬度"加寬"的套桶（一般為"P"，超低光澤與印刷為"S"） (RMK00619) | 訂單:2510DFD038/001 CC2 <生產備註> 事項如下 . 超低光澤產品,色差計塗佈量依據5+20U為基準。RYF89 以5+22U為基準。 (RMK00103) . 請出口人員貼上"請勿堆疊"紅色標簽. (RMK00103) . R字頭色碼因色差對膜厚極其敏感，MASS目標102%~115%之間. (RMK00103) . R字頭色碼塗佈量須在20U以上,不然會有白色點狀(繩紋),已被客戶訴賠. (RMK00103) . 1.入口板厚以平凸分釐卡量測,其W/D距板邊10mm處量測 (RMK00619) . 2.入口急峻度≦0.7%，毛邊(雙平頭分釐卡)≦30μm(一定要落實記錄，以作為品質追蹤依據) (RMK00619) . 3.出/入口鼓起≦0.5mm超出管制規格請TSD送RCL確認板形 (RMK00619) . 4.前處理皮膜Si=14±5 mg/m2於CC2品檢室Twin-X:NRC350-Si(SUS304)檢測 (RMK00619) . 5.其餘品質管制若無特別註明，則以對應的烤漆產品用途管制 (RMK00619) . 6.【捲取+套桶】出口一律 STAGGER 捲取，並使用比訂單寬度"加寬"的套桶（一般為"P"，超低光澤與印刷為"S"） (RMK00619) | 訂單:2510DFD038/001 RCL 無 <生產備註> 事項 | 訂單:2510DFD038/001 CCPK 無 <生產備註> 事項 | 訂單:2510DFD038/001 CGQC <品檢備註> 事項如下 . 瓦形屋頂用 注意鍍層控制範圍：min=標準值，Max=標準值+30 (RMK00103) | 訂單:2510DFD038/001 CCQC <品檢備註> 事項如下 . 超低光澤產品,色差計塗佈量依據5+20U為基準。RYF89 以5+22U為基準。 (RMK00103) . R字頭色碼因色差對膜厚極其敏感，MASS目標102%~115%之間. (RMK00103) . 1.入口板厚以平凸分釐卡量測,其W/D距板邊10mm處量測 (RMK00619) . 2.入口急峻度≦0.7%，毛邊(雙平頭分釐卡)≦30μm(一定要落實記錄，以作為品質追蹤依據) (RMK00619) . 3.出/入口鼓起≦0.5mm超出管制規格請TSD送RCL確認板形 (RMK00619) . 4.前處理皮膜Si=14±5 mg/m2於CC2品檢室Twin-X:NRC350-Si(SUS304)檢測 (RMK00619) . 5.其餘品質管制若無特別註明，則以對應的烤漆產品用途管制 (RMK00619) . 6.【捲取+套桶】出口一律 STAGGER 捲取，並使用比訂單寬度"加寬"的套桶（一般為"P"，超低光澤與印刷為"S"） (RMK00619) | 訂單:2510DFD038/001 TOL 無 <生產備註> 事項 |  | 訂單 2510DFD038/001 修改記錄如下: 20251013 08:47:57 (22030) 退火碼: >> S1, 用途碼: >> CIA008, 背面標示: >> C989, 訂單背面顏色(五碼): >> BW73Y, 背面漆膜厚: >> 12.5, 背面漆塗漆型式幾塗幾烤: >> 2, 鉻酸鹽: >> Z, 訂單厚度: >> 0.36, 訂單重: >> 20, 重量容許率(下限): >> 10, 重量容許率(上限): >> 10, 訂單寬度: >> 914, 鍍製方式: >> BC, 鋼捲內徑: >> 508, 鋼捲下限重: >> 3, 鋼捲上限重: >> 5, 壓花條件碼: >> -, 表面花紋: >> -, 綠色識別碼: >> -, 印刷輥號: >> -, 產品代碼: >> PPSUS, 皮膜碼: >> -, 單位別: >> M, 油品種類: >> Z, 塗油量: >> Z, 包裝代碼: >> A3 , 保護膜碼: >> -, 客戶試片取樣型式: >> -, 調質碼: >> S, 套筒碼: >> S , 規格: >> CSUS304-20, 製造標準: >> SYSCO, 表面處理劑種類: >> Z, 表面處理劑塗佈量: >> Z, 伸長率測試: >> N, 硬度測試碼: >> N, 抗拉強度測試: >> N, 降伏強度測試: >> N, 訂單正面顏色(五碼): >> RYF89, 正面漆膜厚: >> 25, 正面漆塗漆型式幾塗幾烤: >> 2, 修邊碼: >> Y, 重量碼: >> AW, 鋼捲捲向: >> I, 鍍層碼: >> -, | *:
PPSUS | 2510DFD038/002 |  |  | 1. PPSUS&PPAL 單位長度(M/T)要自己算完後修改 SOP內容。RD洗衣機外殼用可用 -0.04～0 去算 (OFP00649)-{.不符.} | 訂單:2510DFD038/002 CPL 無 <生產備註> 事項 | 訂單:2510DFD038/002 CR1 無 <生產備註> 事項 | 訂單:2510DFD038/002 CR2 無 <生產備註> 事項 | 訂單:2510DFD038/002 CG1 無 <生產備註> 事項 | 訂單:2510DFD038/002 CG2 無 <生產備註> 事項 | 訂單:2510DFD038/002 CC1 <生產備註> 事項如下 . 1.入口板厚以平凸分釐卡量測,其W/D距板邊10mm處量測 (RMK00619) . 2.入口急峻度≦0.7%，毛邊(雙平頭分釐卡)≦30μm(一定要落實記錄，以作為品質追蹤依據) (RMK00619) . 3.出/入口鼓起≦0.5mm超出管制規格請TSD送RCL確認板形 (RMK00619) . 4.前處理皮膜Si=14±5 mg/m2於CC2品檢室Twin-X:NRC350-Si(SUS304)檢測 (RMK00619) . 5.其餘品質管制若無特別註明，則以對應的烤漆產品用途管制 (RMK00619) . 6.【捲取+套桶】出口一律 STAGGER 捲取，並使用比訂單寬度"加寬"的套桶（一般為"P"，超低光澤與印刷為"S"） (RMK00619) | 訂單:2510DFD038/002 CC2 <生產備註> 事項如下 . 1.入口板厚以平凸分釐卡量測,其W/D距板邊10mm處量測 (RMK00619) . 2.入口急峻度≦0.7%，毛邊(雙平頭分釐卡)≦30μm(一定要落實記錄，以作為品質追蹤依據) (RMK00619) . 3.出/入口鼓起≦0.5mm超出管制規格請TSD送RCL確認板形 (RMK00619) . 4.前處理皮膜Si=14±5 mg/m2於CC2品檢室Twin-X:NRC350-Si(SUS304)檢測 (RMK00619) . 5.其餘品質管制若無特別註明，則以對應的烤漆產品用途管制 (RMK00619) . 6.【捲取+套桶】出口一律 STAGGER 捲取，並使用比訂單寬度"加寬"的套桶（一般為"P"，超低光澤與印刷為"S"） (RMK00619) | 訂單:2510DFD038/002 RCL 無 <生產備註> 事項 | 訂單:2510DFD038/002 CCPK 無 <生產備註> 事項 | 訂單:2510DFD038/002 CGQC 無 <品檢備註> 事項 | 訂單:2510DFD038/002 CCQC <品檢備註> 事項如下 . 1.入口板厚以平凸分釐卡量測,其W/D距板邊10mm處量測 (RMK00619) . 2.入口急峻度≦0.7%，毛邊(雙平頭分釐卡)≦30μm(一定要落實記錄，以作為品質追蹤依據) (RMK00619) . 3.出/入口鼓起≦0.5mm超出管制規格請TSD送RCL確認板形 (RMK00619) . 4.前處理皮膜Si=14±5 mg/m2於CC2品檢室Twin-X:NRC350-Si(SUS304)檢測 (RMK00619) . 5.其餘品質管制若無特別註明，則以對應的烤漆產品用途管制 (RMK00619) . 6.【捲取+套桶】出口一律 STAGGER 捲取，並使用比訂單寬度"加寬"的套桶（一般為"P"，超低光澤與印刷為"S"） (RMK00619) | 訂單:2510DFD038/002 TOL 無 <生產備註> 事項 |  | 訂單 2510DFD038/002 修改記錄如下: 20251013 08:48:00 (22030) 退火碼: >> S1, 用途碼: >> CIA008, 背面標示: >> C989, 訂單背面顏色(五碼): >> BW73Y, 背面漆膜厚: >> 12.5, 背面漆塗漆型式幾塗幾烤: >> 2, 鉻酸鹽: >> Z, 訂單厚度: >> 0.36, 訂單重: >> 20, 重量容許率(下限): >> 10, 重量容許率(上限): >> 10, 訂單寬度: >> 914, 鍍製方式: >> BC, 鋼捲內徑: >> 508, 鋼捲下限重: >> 3, 鋼捲上限重: >> 5, 壓花條件碼: >> -, 表面花紋: >> -, 綠色識別碼: >> -, 印刷輥號: >> -, 產品代碼: >> PPSUS, 皮膜碼: >> -, 單位別: >> M, 油品種類: >> Z, 塗油量: >> Z, 包裝代碼: >> A3 , 保護膜碼: >> -, 客戶試片取樣型式: >> -, 調質碼: >> S, 套筒碼: >> P , 規格: >> CSUS304-20, 製造標準: >> SYSCO, 表面處理劑種類: >> Z, 表面處理劑塗佈量: >> Z, 伸長率測試: >> N, 硬度測試碼: >> N, 抗拉強度測試: >> N, 降伏強度測試: >> N, 訂單正面顏色(五碼): >> 1G380, 正面漆膜厚: >> 25, 正面漆塗漆型式幾塗幾烤: >> 2, 修邊碼: >> Y, 重量碼: >> AW, 鋼捲捲向: >> I, 鍍層碼: >> -, | *:
PPSUS | 2510DFD038/003 |  |  | 1. PPSUS&PPAL 單位長度(M/T)要自己算完後修改 SOP內容。RD洗衣機外殼用可用 -0.04～0 去算 (OFP00649)-{.不符.} | 訂單:2510DFD038/003 CPL 無 <生產備註> 事項 | 訂單:2510DFD038/003 CR1 無 <生產備註> 事項 | 訂單:2510DFD038/003 CR2 無 <生產備註> 事項 | 訂單:2510DFD038/003 CG1 無 <生產備註> 事項 | 訂單:2510DFD038/003 CG2 無 <生產備註> 事項 | 訂單:2510DFD038/003 CC1 <生產備註> 事項如下 . 1.入口板厚以平凸分釐卡量測,其W/D距板邊10mm處量測 (RMK00619) . 2.入口急峻度≦0.7%，毛邊(雙平頭分釐卡)≦30μm(一定要落實記錄，以作為品質追蹤依據) (RMK00619) . 3.出/入口鼓起≦0.5mm超出管制規格請TSD送RCL確認板形 (RMK00619) . 4.前處理皮膜Si=14±5 mg/m2於CC2品檢室Twin-X:NRC350-Si(SUS304)檢測 (RMK00619) . 5.其餘品質管制若無特別註明，則以對應的烤漆產品用途管制 (RMK00619) . 6.【捲取+套桶】出口一律 STAGGER 捲取，並使用比訂單寬度"加寬"的套桶（一般為"P"，超低光澤與印刷為"S"） (RMK00619) | 訂單:2510DFD038/003 CC2 <生產備註> 事項如下 . 1.入口板厚以平凸分釐卡量測,其W/D距板邊10mm處量測 (RMK00619) . 2.入口急峻度≦0.7%，毛邊(雙平頭分釐卡)≦30μm(一定要落實記錄，以作為品質追蹤依據) (RMK00619) . 3.出/入口鼓起≦0.5mm超出管制規格請TSD送RCL確認板形 (RMK00619) . 4.前處理皮膜Si=14±5 mg/m2於CC2品檢室Twin-X:NRC350-Si(SUS304)檢測 (RMK00619) . 5.其餘品質管制若無特別註明，則以對應的烤漆產品用途管制 (RMK00619) . 6.【捲取+套桶】出口一律 STAGGER 捲取，並使用比訂單寬度"加寬"的套桶（一般為"P"，超低光澤與印刷為"S"） (RMK00619) | 訂單:2510DFD038/003 RCL 無 <生產備註> 事項 | 訂單:2510DFD038/003 CCPK 無 <生產備註> 事項 | 訂單:2510DFD038/003 CGQC 無 <品檢備註> 事項 | 訂單:2510DFD038/003 CCQC <品檢備註> 事項如下 . 1.入口板厚以平凸分釐卡量測,其W/D距板邊10mm處量測 (RMK00619) . 2.入口急峻度≦0.7%，毛邊(雙平頭分釐卡)≦30μm(一定要落實記錄，以作為品質追蹤依據) (RMK00619) . 3.出/入口鼓起≦0.5mm超出管制規格請TSD送RCL確認板形 (RMK00619) . 4.前處理皮膜Si=14±5 mg/m2於CC2品檢室Twin-X:NRC350-Si(SUS304)檢測 (RMK00619) . 5.其餘品質管制若無特別註明，則以對應的烤漆產品用途管制 (RMK00619) . 6.【捲取+套桶】出口一律 STAGGER 捲取，並使用比訂單寬度"加寬"的套桶（一般為"P"，超低光澤與印刷為"S"） (RMK00619) | 訂單:2510DFD038/003 TOL 無 <生產備註> 事項 |  | 訂單 2510DFD038/003 修改記錄如下: 20251013 08:48:03 (22030) 退火碼: >> S1, 用途碼: >> CIA008, 背面標示: >> C989, 訂單背面顏色(五碼): >> BW73Y, 背面漆膜厚: >> 12.5, 背面漆塗漆型式幾塗幾烤: >> 2, 鉻酸鹽: >> Z, 訂單厚度: >> 0.36, 訂單重: >> 40, 重量容許率(下限): >> 10, 重量容許率(上限): >> 10, 訂單寬度: >> 914, 鍍製方式: >> BC, 鋼捲內徑: >> 508, 鋼捲下限重: >> 3, 鋼捲上限重: >> 5, 壓花條件碼: >> -, 表面花紋: >> -, 綠色識別碼: >> -, 印刷輥號: >> -, 產品代碼: >> PPSUS, 皮膜碼: >> -, 單位別: >> M, 油品種類: >> Z, 塗油量: >> Z, 包裝代碼: >> A3 , 保護膜碼: >> -, 客戶試片取樣型式: >> -, 調質碼: >> S, 套筒碼: >> P , 規格: >> CSUS304-20, 製造標準: >> SYSCO, 表面處理劑種類: >> Z, 表面處理劑塗佈量: >> Z, 伸長率測試: >> N, 硬度測試碼: >> N, 抗拉強度測試: >> N, 降伏強度測試: >> N, 訂單正面顏色(五碼): >> 1C460, 正面漆膜厚: >> 25, 正面漆塗漆型式幾塗幾烤: >> 2, 修邊碼: >> Y, 重量碼: >> AW, 鋼捲捲向: >> I, 鍍層碼: >> -, | *:
PPGL | 2510DFD040/001 | 1. 為了確保PVDF耐候性能，其背面漆必須2塗2烤 (OFP00176)-{.不符.} 2. 橫式棧板包裝分切鋼捲外徑≦ 1100MM, 審單時請確認!--->最大分切限重要跟PP說 (OFP00378)-{.不符.} 3. 容易發生鼓起訂單, 請詢問客戶是否可允許 STAGGER捲取 (OFP00606)-{.不符.} 4. ●依旭台背面（正面漆塗料）發泡黏著性不佳（CC250503），要確認背面是否要發泡● (OFP00739)-{.不符.} | 1. 製造標準為MS、ASTM或銷新加坡之訂單，若無技術指定優先用料，請優先使用國內料，勿使用ANFEN (OFP00406)-{.不符.} | 1. 訂單若有厚度變異，冷軋厚度公差比照烤漆計算公式 , 但最小為 1/2 公差做設定 (OFP00254)-{.不符.} 2. 橫式棧板包裝分切鋼捲外徑≦ 1100MM, 審單時請確認!--->最大分切限重要跟PP說 (OFP00378)-{.不符.} 3. 製造標準為MS、ASTM或銷新加坡之訂單，若無技術指定優先用料，請優先使用國內料，勿使用ANFEN (OFP00406)-{.不符.} 4. 因多PASS的烤漆單位長度是SHOW末 PASS，所以各PASS單位長度需自己算並註記於備註 (OFP00431)-{.不符.} 5. 容易發生鼓起訂單, 請詢問客戶是否可允許 STAGGER捲取 (OFP00606)-{.不符.} 6. ●依旭台背面（正面漆塗料）發泡黏著性不佳（CC250503），要確認背面是否要發泡● (OFP00739)-{.不符.} | 訂單:2510DFD040/001 CPL <生產備註> 事項如下 . 除HGI/ HGL 訂單邊緣不噴油. 其餘皆側緣噴油 (RMK00285) | 訂單:2510DFD040/001 CR1 無 <生產備註> 事項 | 訂單:2510DFD040/001 CR2 無 <生產備註> 事項 | 訂單:2510DFD040/001 CG1 <生產備註> 事項如下 . 平板類,鍍鋅生產時SKIN PASS & T/L 請依據鍍鋅標準規定生產 (RMK00100) . 鍍鋅表面不可有鋅痕、壓痕、凹陷、及刮傷 、應變痕等。 (RMK00100) . 出口鋼捲盤捲後目視不允許有鼓起. (RMK00100) . 因成形性需求故鍍層量有上限管制，排程變換前後一顆分切請U3暫留，待產線確認鍍層量後再行處置。 (RMK00532) . 鍍層 AZ150 (含) 以上 , 鋅花等級 C~E 目標D，避免鋅花晶界明顯後續造成烤漆點狀未塗漆。 (RMK00565) | 訂單:2510DFD040/001 CG2 <生產備註> 事項如下 . 平板類,鍍鋅生產時SKIN PASS & T/L 請依據鍍鋅標準規定生產 (RMK00100) . 鍍鋅表面不可有鋅痕、壓痕、凹陷、及刮傷 、應變痕等。 (RMK00100) . 出口鋼捲盤捲後目視不允許有鼓起. (RMK00100) . 因成形性需求故鍍層量有上限管制，排程變換前後一顆分切請U3暫留，待產線確認鍍層量後再行處置。 (RMK00532) . CG2:鍍層 AZ200 (含) 以上 , 鋅花等級 C~E 目標D，SKP R/F 目標270噸 (RMK00538) . CG2:SKP R/F 有異常狀況時最低可降至 230 噸 ,避免鋅花晶界明顯後續造成烤漆點狀未塗漆。 (RMK00538) . 鍍層 AZ150 (含) 以上 , 鋅花等級 C~E 目標D，避免鋅花晶界明顯後續造成烤漆點狀未塗漆。 (RMK00565) | 訂單:2510DFD040/001 CC1 <生產備註> 事項如下 . 【第二 PASS 單位長度】166~182 M/T (RMK-E_CHIN) . 【第一 PASS 單位長度】169~184 M/T (RMK-E_CHIN) . 1.本單若塗裝背面漆一律改為REVERSE COATING 例外訂單如下敘述 (RMK00163) . 2.例外訂單為R字頭超低光澤與PVDF (＞25μ)，背面漆可改 NATURE COATING，但搭配底漆避免遮蓋性不佳 (RMK00163) . 【PMT】本單面漆為"PVDF"，經會議決議需量測板溫並記錄之。每一張排程需量測一次否則追究責任 (RMK00503) . 【速限】2019/08/30 晨會決議 高鍍層（≧AZ200）生產限速≦50 mpm (RMK00508) | 訂單:2510DFD040/001 CC2 <生產備註> 事項如下 . 【第二 PASS 單位長度】166~182 M/T (RMK-E_CHIN) . 【第一 PASS 單位長度】169~184 M/T (RMK-E_CHIN) . 1.本單若塗裝背面漆一律改為REVERSE COATING 例外訂單如下敘述 (RMK00163) . 2.例外訂單為R字頭超低光澤與PVDF (＞25μ)，背面漆可改 NATURE COATING，但搭配底漆避免遮蓋性不佳 (RMK00163) . 【PMT】本單面漆為"PVDF"，經會議決議需量測板溫並記錄之。每一張排程需量測一次否則追究責任 (RMK00503) . 【速限】2019/08/30 晨會決議 高鍍層（≧AZ200）生產限速≦50 mpm (RMK00508) | 訂單:2510DFD040/001 RCL 無 <生產備註> 事項 | 訂單:2510DFD040/001 CCPK 無 <生產備註> 事項 | 訂單:2510DFD040/001 CGQC <品檢備註> 事項如下 . CG2:鍍層 AZ200 (含) 以上 , 鋅花等級 C~E 目標D，SKP R/F 目標270噸 (RMK00538) . CG2:SKP R/F 有異常狀況時最低可降至 230 噸 ,避免鋅花晶界明顯後續造成烤漆點狀未塗漆。 (RMK00538) . 鍍層 AZ150 (含) 以上 , 鋅花等級 C~E 目標D，避免鋅花晶界明顯後續造成烤漆點狀未塗漆。 (RMK00565) | 訂單:2510DFD040/001 CCQC <品檢備註> 事項如下 . 【第二 PASS 單位長度】166~182 M/T (RMK-E_CHIN) . 【第一 PASS 單位長度】169~184 M/T (RMK-E_CHIN) . 1.本單若塗裝背面漆一律改為REVERSE COATING 例外訂單如下敘述 (RMK00163) . 2.例外訂單為R字頭超低光澤與PVDF (＞25μ)，背面漆可改 NATURE COATING，但搭配底漆避免遮蓋性不佳 (RMK00163) . 【PMT】本單面漆為"PVDF"，經會議決議需量測板溫並記錄之。每一張排程需量測一次否則追究責任 (RMK00503) . 【速限】2019/08/30 晨會決議 高鍍層（≧AZ200）生產限速≦50 mpm (RMK00508) | 訂單:2510DFD040/001 TOL 無 <生產備註> 事項 | 【第一 PASS 單位長度】169~184 M/T^^/CC1/CC2/CCQC/^^ <<.E_CHIN 2025/10/16 09:47.>> 【第二 PASS 單位長度】166~182 M/T^^/CC1/CC2/CCQC/ <<.E_CHIN 2025/10/16 09:53.>> | 訂單 2510DFD040/001 修改記錄如下: 20251013 13:50:16 (24020) 退火碼: >> H2, 用途碼: >> CIA008, 背面標示: >> C843, 訂單背面顏色(五碼): >> 6W28X, 背面漆膜厚: >> 25MIN, 背面漆塗漆型式幾塗幾烤: >> 1, 鉻酸鹽: >> Z, 訂單厚度: >> 0.6, 訂單重: >> 20, 重量容許率(下限): >> 10, 重量容許率(上限): >> 10, 訂單寬度: >> 1200, 鍍製方式: >> AC, 鋼捲內徑: >> 508, 鋼捲下限重: >> 3.5, 鋼捲上限重: >> 5, 壓花條件碼: >> -, 表面花紋: >> R, 綠色識別碼: >> -, 印刷輥號: >> -, 產品代碼: >> PPGL, 皮膜碼: >> -, 單位別: >> M, 油品種類: >> Z, 塗油量: >> Z, 包裝代碼: >> W7 , 保護膜碼: >> -, 客戶試片取樣型式: >> -, 調質碼: >> S, 套筒碼: >> P , 規格: >> A792MSSGR550, 製造標準: >> ASTM, 表面處理劑種類: >> Z, 表面處理劑塗佈量: >> Z, 伸長率測試: >> N, 硬度測試碼: >> N, 抗拉強度測試: >> N, 降伏強度測試: >> N, 厚度變異: >> 3.7, 訂單正面顏色(五碼): >> FC23Z, 正面漆膜厚: >> 45MIN, 正面漆塗漆型式幾塗幾烤: >> 2, 修邊碼: >> Y, 重量碼: >> AW, 鋼捲捲向: >> I, 鍍層碼: >> AZM210, | G:厚度偏厚
PPGL | 2510DFD040/002 | 1. 為了確保PVDF耐候性能，其背面漆必須2塗2烤 (OFP00176)-{.不符.} 2. 橫式棧板包裝分切鋼捲外徑≦ 1100MM, 審單時請確認!--->最大分切限重要跟PP說 (OFP00378)-{.不符.} 3. 容易發生鼓起訂單, 請詢問客戶是否可允許 STAGGER捲取 (OFP00606)-{.不符.} 4. ●依旭台背面（正面漆塗料）發泡黏著性不佳（CC250503），要確認背面是否要發泡● (OFP00739)-{.不符.} | 1. 製造標準為MS、ASTM或銷新加坡之訂單，若無技術指定優先用料，請優先使用國內料，勿使用ANFEN (OFP00406)-{.不符.} | 1. 訂單若有厚度變異，冷軋厚度公差比照烤漆計算公式 , 但最小為 1/2 公差做設定 (OFP00254)-{.不符.} 2. 橫式棧板包裝分切鋼捲外徑≦ 1100MM, 審單時請確認!--->最大分切限重要跟PP說 (OFP00378)-{.不符.} 3. 製造標準為MS、ASTM或銷新加坡之訂單，若無技術指定優先用料，請優先使用國內料，勿使用ANFEN (OFP00406)-{.不符.} 4. 因多PASS的烤漆單位長度是SHOW末 PASS，所以各PASS單位長度需自己算並註記於備註 (OFP00431)-{.不符.} 5. 容易發生鼓起訂單, 請詢問客戶是否可允許 STAGGER捲取 (OFP00606)-{.不符.} 6. ●依旭台背面（正面漆塗料）發泡黏著性不佳（CC250503），要確認背面是否要發泡● (OFP00739)-{.不符.} | 訂單:2510DFD040/002 CPL <生產備註> 事項如下 . 除HGI/ HGL 訂單邊緣不噴油. 其餘皆側緣噴油 (RMK00285) | 訂單:2510DFD040/002 CR1 無 <生產備註> 事項 | 訂單:2510DFD040/002 CR2 無 <生產備註> 事項 | 訂單:2510DFD040/002 CG1 <生產備註> 事項如下 . 平板類,鍍鋅生產時SKIN PASS & T/L 請依據鍍鋅標準規定生產 (RMK00100) . 鍍鋅表面不可有鋅痕、壓痕、凹陷、及刮傷 、應變痕等。 (RMK00100) . 出口鋼捲盤捲後目視不允許有鼓起. (RMK00100) . 因成形性需求故鍍層量有上限管制，排程變換前後一顆分切請U3暫留，待產線確認鍍層量後再行處置。 (RMK00532) . 鍍層 AZ150 (含) 以上 , 鋅花等級 C~E 目標D，避免鋅花晶界明顯後續造成烤漆點狀未塗漆。 (RMK00565) | 訂單:2510DFD040/002 CG2 <生產備註> 事項如下 . 平板類,鍍鋅生產時SKIN PASS & T/L 請依據鍍鋅標準規定生產 (RMK00100) . 鍍鋅表面不可有鋅痕、壓痕、凹陷、及刮傷 、應變痕等。 (RMK00100) . 出口鋼捲盤捲後目視不允許有鼓起. (RMK00100) . 因成形性需求故鍍層量有上限管制，排程變換前後一顆分切請U3暫留，待產線確認鍍層量後再行處置。 (RMK00532) . CG2:鍍層 AZ200 (含) 以上 , 鋅花等級 C~E 目標D，SKP R/F 目標270噸 (RMK00538) . CG2:SKP R/F 有異常狀況時最低可降至 230 噸 ,避免鋅花晶界明顯後續造成烤漆點狀未塗漆。 (RMK00538) . 鍍層 AZ150 (含) 以上 , 鋅花等級 C~E 目標D，避免鋅花晶界明顯後續造成烤漆點狀未塗漆。 (RMK00565) | 訂單:2510DFD040/002 CC1 <生產備註> 事項如下 . 【第二PASS單位長度】165~183 m/t (RMK-E_CHIN) . 【第一PASS單位長度】167～186 m/t (RMK-E_CHIN) . 1.本單若塗裝背面漆一律改為REVERSE COATING 例外訂單如下敘述 (RMK00163) . 2.例外訂單為R字頭超低光澤與PVDF (＞25μ)，背面漆可改 NATURE COATING，但搭配底漆避免遮蓋性不佳 (RMK00163) . 【PMT】本單面漆為"PVDF"，經會議決議需量測板溫並記錄之。每一張排程需量測一次否則追究責任 (RMK00503) . 【速限】2019/08/30 晨會決議 高鍍層（≧AZ200）生產限速≦50 mpm (RMK00508) | 訂單:2510DFD040/002 CC2 <生產備註> 事項如下 . 【第二PASS單位長度】165~183 m/t (RMK-E_CHIN) . 【第一PASS單位長度】167～186 m/t (RMK-E_CHIN) . 1.本單若塗裝背面漆一律改為REVERSE COATING 例外訂單如下敘述 (RMK00163) . 2.例外訂單為R字頭超低光澤與PVDF (＞25μ)，背面漆可改 NATURE COATING，但搭配底漆避免遮蓋性不佳 (RMK00163) . 【PMT】本單面漆為"PVDF"，經會議決議需量測板溫並記錄之。每一張排程需量測一次否則追究責任 (RMK00503) . 【速限】2019/08/30 晨會決議 高鍍層（≧AZ200）生產限速≦50 mpm (RMK00508) | 訂單:2510DFD040/002 RCL 無 <生產備註> 事項 | 訂單:2510DFD040/002 CCPK 無 <生產備註> 事項 | 訂單:2510DFD040/002 CGQC <品檢備註> 事項如下 . CG2:鍍層 AZ200 (含) 以上 , 鋅花等級 C~E 目標D，SKP R/F 目標270噸 (RMK00538) . CG2:SKP R/F 有異常狀況時最低可降至 230 噸 ,避免鋅花晶界明顯後續造成烤漆點狀未塗漆。 (RMK00538) . 鍍層 AZ150 (含) 以上 , 鋅花等級 C~E 目標D，避免鋅花晶界明顯後續造成烤漆點狀未塗漆。 (RMK00565) | 訂單:2510DFD040/002 CCQC <品檢備註> 事項如下 . 1.本單若塗裝背面漆一律改為REVERSE COATING 例外訂單如下敘述 (RMK00163) . 2.例外訂單為R字頭超低光澤與PVDF (＞25μ)，背面漆可改 NATURE COATING，但搭配底漆避免遮蓋性不佳 (RMK00163) . 【PMT】本單面漆為"PVDF"，經會議決議需量測板溫並記錄之。每一張排程需量測一次否則追究責任 (RMK00503) . 【速限】2019/08/30 晨會決議 高鍍層（≧AZ200）生產限速≦50 mpm (RMK00508) | 訂單:2510DFD040/002 TOL 無 <生產備註> 事項 | 【第一PASS單位長度】167～186 m/t^^/CC1/CC2/ <<.E_CHIN 2025/10/22 11:47.>> 【第二PASS單位長度】165~183 m/t^^/CC1/CC2/^^ <<.E_CHIN 2025/10/22 11:48.>> | 訂單 2510DFD040/002 修改記錄如下: 20251021 15:18:21 (24020) 退火碼: >> H2, 用途碼: >> CIA008, 背面標示: >> C843, 訂單背面顏色(五碼): >> 6W28X, 背面漆膜厚: >> 25MIN, 背面漆塗漆型式幾塗幾烤: >> 1, 鉻酸鹽: >> Z, 訂單厚度: >> 0.6, 訂單重: >> 20, 重量容許率(下限): >> 10, 重量容許率(上限): >> 10, 訂單寬度: >> 1200, 鍍製方式: >> AC, 鋼捲內徑: >> 508, 鋼捲下限重: >> 3.5, 鋼捲上限重: >> 5, 壓花條件碼: >> -, 表面花紋: >> R, 綠色識別碼: >> -, 印刷輥號: >> -, 產品代碼: >> PPGL, 皮膜碼: >> -, 單位別: >> M, 油品種類: >> Z, 塗油量: >> Z, 包裝代碼: >> W7 , 保護膜碼: >> -, 客戶試片取樣數量: >> 0, 客戶試片取樣型式: >> -, 調質碼: >> S, 套筒碼: >> P , 規格: >> A792MSSGR550, 製造標準: >> ASTM, 表面處理劑種類: >> Z, 表面處理劑塗佈量: >> Z, 伸長率測試: >> N, 硬度測試碼: >> N, 抗拉強度測試: >> N, 降伏強度測試: >> N, 厚度變異: >> 3.7, 訂單正面顏色(五碼): >> FC23Z, 正面漆膜厚: >> 45MIN, 正面漆塗漆型式幾塗幾烤: >> 2, 修邊碼: >> Y, 重量碼: >> AW, 鋼捲捲向: >> I, 鍍層碼: >> AZM210, | G:厚度偏厚
PPGI | 2510DFD041/001 | 1. ●依旭台背面（正面漆塗料）發泡黏著性不佳（CC250503），要確認背面是否要發泡● (OFP00739)-{.不符.} | 1. 因機械性質與加工成型問題, HRD3材質其軋延率需≧70% (OFP00143)-{.不符.} | 1. 方針管制之特殊產品，請設定訂單追蹤以利確實掌握每批生產情況，滾動調整。 (OFP00142)-{.不符.} 2. 因機械性質與加工成型問題, HRD3材質其軋延率需≧70% (OFP00143)-{.不符.} 3. DQ 料針對 JIS CNS SYSCO 底材規格請重算重抓提醒 (OFP00346)-{.不符.} 4. 高光新增備註（適用非直立式包裝）：請出口每顆鋼捲貼紅色 " 禁止疊放 " 貼紙，如果有套桶S最多2層 (OFP00366)-{.不符.} 5. 【提醒】！本單為直立式包裝，嚴禁鍍鋅或烤漆後以STAGGER捲取 (OFP00451)-{.不符.} 6. DQ CR1修邊寬度+10MM,CR2修邊寬度+9MM (OFP00681)-{.不符.} 7. ●依旭台背面（正面漆塗料）發泡黏著性不佳（CC250503），要確認背面是否要發泡● (OFP00739)-{.不符.} 8. 用途別對應選配碼不符 (用途碼:CIR029, 選配碼:- 不符)(OFP00030)-{.不符.} | 訂單:2510DFD041/001 CPL <生產備註> 事項如下 . 3. 線速度維持100 mpm生產，避免板偏造成修邊大小邊的狀況。 (RMK-E_CHIN) . 2. 修邊刀換刀之後，排在前5顆左右生產，注意修邊刀的間隙調整。 (RMK-E_CHIN) . 1. 指定HRD3熱軋原料。 (RMK-E_CHIN) . 此規格為 HRD3/HRD3N 熱軋原料,請 CPL 注意修邊狀況. (RMK00042) . 本單為烤漆背面大於等於25μ塗裝，軋延後不允許毛邊，請CPL注意修邊狀況 (RMK00124) . 【邊緣品質】此為烤漆背面25μ訂單，請加強檢視鋼捲：邊緣殘剪、側緣鋅渣或毛邊，因為會導致烤漆背面漆轉印正面 (RMK00126) . 請CPL確認修邊寬度, 如超過熱軋寬度則降速生產, 以防止板偏殘剪與局部未修邊. (RMK00189) . 除HGI/ HGL 訂單邊緣不噴油. 其餘皆側緣噴油 (RMK00285) . HRD3系列材質(HRD3M, HRD3N等)，請CPL出口協助取板，每張排程取1片(30公分x全寬)-搭接鋼捲除外，謝謝! (RMK00582) | 訂單:2510DFD041/001 CR1 <生產備註> 事項如下 . 1. 軋延最末 3 Pass降速到500 mpm生產，降低鋸齒邊發生機率。 (RMK-E_CHIN) . 生產材質為DQ料,MILL可生產為小邊波, 但CGL不接受大邊波與中波.-請注意! (RMK00042) . DQ 產品 冷軋產出寬度 , 超寬 ≦ 3 mm 時請寫品質通報單後放行 (RMK00042) . 【邊緣品質】此為烤漆背面25μ訂單，請加強檢視鋼捲：邊緣殘剪、側緣鋅渣或毛邊，因為會導致烤漆背面漆轉印正面 (RMK00126) . 每組工輥生產之第一顆鋼捲, 檢查振動輥痕或砂輪痕 (RMK00307) . 軋延 DQ 材質鋼捲時，每 PASS 線速度最大 600 mpm (降低邊緣鋸齒狀程度) (RMK00385) | 訂單:2510DFD041/001 CR2 <生產備註> 事項如下 . 1. 軋延最末 3 Pass降速到500 mpm生產，降低鋸齒邊發生機率。 (RMK-E_CHIN) . 生產材質為DQ料,MILL可生產為小邊波, 但CGL不接受大邊波與中波.-請注意! (RMK00042) . DQ 產品 冷軋產出寬度 , 超寬 ≦ 3 mm 時請寫品質通報單後放行 (RMK00042) . 【邊緣品質】此為烤漆背面25μ訂單，請加強檢視鋼捲：邊緣殘剪、側緣鋅渣或毛邊，因為會導致烤漆背面漆轉印正面 (RMK00126) . 每組工輥生產之第一顆鋼捲, 檢查振動輥痕或砂輪痕 (RMK00307) . 軋延 DQ 材質鋼捲時，每 PASS 線速度最大 600 mpm (降低邊緣鋸齒狀程度) (RMK00385) | 訂單:2510DFD041/001 CG1 <生產備註> 事項如下 . 3. 鍍層量管制 ? 120 g/m2。 (RMK-E_CHIN) . 2. 客戶不允許有鋅痕(Nozzle mark)、垂紋、鋅渣、板面顆粒(鋅渣)、凹點等缺陷，其它外觀品質管制同"松下洗衣機外殼"-烤漆底板家電用途之管制標準。 (RMK-E_CHIN) . 1. 工輥：上、下工輥Ra: 0.5 - 0.8μm--同冰箱側板(烤漆底板)工輥設定。 (RMK-E_CHIN) . 【邊緣品質】此為烤漆背面25μ訂單，請加強檢視鋼捲：邊緣殘剪、側緣鋅渣或毛邊，因為會導致烤漆背面漆轉印正面 (RMK00126) . 本單於烤漆正背面都塗裝正面漆，因此鍍鋅請管制背面表面品質比照正面 (RMK00363) . 【★鍍層量管制★】若鍍層大於120g/m2，需進行通報與切除 (RMK00695) | 訂單:2510DFD041/001 CG2 <生產備註> 事項如下 . 3. 鍍層量管制 ? 120 g/m2。 (RMK-E_CHIN) . 2. 客戶不允許有鋅痕(Nozzle mark)、垂紋、鋅渣、板面顆粒(鋅渣)、凹點等缺陷，其它外觀品質管制同"松下洗衣機外殼"-烤漆底板家電用途之管制標準。 (RMK-E_CHIN) . 1. 工輥：上、下工輥Ra: 0.5 - 0.8μm--同冰箱側板(烤漆底板)工輥設定。 (RMK-E_CHIN) . 【邊緣品質】此為烤漆背面25μ訂單，請加強檢視鋼捲：邊緣殘剪、側緣鋅渣或毛邊，因為會導致烤漆背面漆轉印正面 (RMK00126) . 本單於烤漆正背面都塗裝正面漆，因此鍍鋅請管制背面表面品質比照正面 (RMK00363) . 【★鍍層量管制★】若鍍層大於120g/m2，需進行通報與切除 (RMK00695) | 訂單:2510DFD041/001 CC1 <生產備註> 事項如下 . 13. 請勿堆疊(紅色標籤) ◆訂單編號：2510DFD041-01。 (RMK-E_CHIN) . 12. 客戶要求每一顆分切鋼捲的重量需要相當重，因分條用途有桶身、桶蓋、配件...等，若重量相差太多，則客戶分條使用上會難以分配，請現場分切時格外留意。 (RMK-E_CHIN) . 11. CC2若生產過程有T/L打開的情形, 務必通知品檢做紀錄, 必須經過切除或重整後才能放行。 (RMK-E_CHIN) . 10. 外觀(板面顆粒...等)請參照「松下洗衣機外殼PCM」管制標準放行。 (RMK-E_CHIN) . 9. 客戶無要求管制膜厚，正面/背面之塗佈量≧80% TSD可放行。 (RMK-E_CHIN) . 8. 出口品檢項目：加做「應變痕測試」: 衝艾克森6mm觀察平板處有無應變痕(判定參考缺陷樣本), 以及維持測試 fluting test，頻率: 1次/母鋼。 (RMK-E_CHIN) . 7. 正/背面高光澤，收捲請使用高光澤張力設定4.5，使用高強度紙套筒(18mm代碼E). (RMK-E_CHIN) . 6. 此排程需要 Fluting Test ,張力整平機伸長率須設定0.04～0.06%。 (RMK-E_CHIN) . 5. 背面漆: 顏色與正面漆相同，底漆與背漆的濾網設定同正面漆，底漆R塗裝 /背漆R塗裝 (避免繩紋)。 (RMK-E_CHIN) . 4.2.使用CPH #50μ濾心+#250鐵濾網,PMT為241±10℃。 (RMK-E_CHIN) . 4.1. 面漆:AW4214採wet-on-wet塗裝(避免繩紋),Thinner為CB5203,黏度設定35~40秒, (RMK-E_CHIN) . 3. 底漆：1PUF14 Thinner為CB5203，使用CP#75μ濾心 + #250鐵濾網，R塗裝，PMT為232±10℃。 (RMK-E_CHIN) . 2. 線速度50mpm，正面/背面顏色相同。 (RMK-E_CHIN) . 1. GI底材請使用表調。 (RMK-E_CHIN) . 此色為高光澤主操請注意捲起張力的提高查表 (RMK00122) . 【邊緣品質】此為烤漆背面25μ訂單，請加強檢視鋼捲：邊緣殘剪、側緣鋅渣或毛邊，因為會導致烤漆背面漆轉印正面 (RMK00126) . ★品檢注意！JIS&CNS 訂單必須每滿50噸一定要再做一次TEST (RMK00259) . 【捲取】注意！本單為直立式包裝。禁用STAGGER捲取送包裝！送RCL重處理例外。 (RMK00512) . 【抽氣量】白色系在CC1生產時,FINISH抽氣量請設定250,如生產中發生色差b值異常升高,請股長再加大抽氣量因應 (RMK00560) . 【疊放】出口每顆鋼捲貼紅色 " 禁止疊放 " 貼紙，如果有套桶S最多2層 (RMK00732) | 訂單:2510DFD041/001 CC2 <生產備註> 事項如下 . 13. 請勿堆疊(紅色標籤) ◆訂單編號：2510DFD041-01。 (RMK-E_CHIN) . 12. 客戶要求每一顆分切鋼捲的重量需要相當重，因分條用途有桶身、桶蓋、配件...等，若重量相差太多，則客戶分條使用上會難以分配，請現場分切時格外留意。 (RMK-E_CHIN) . 11. CC2若生產過程有T/L打開的情形, 務必通知品檢做紀錄, 必須經過切除或重整後才能放行。 (RMK-E_CHIN) . 10. 外觀(板面顆粒...等)請參照「松下洗衣機外殼PCM」管制標準放行。 (RMK-E_CHIN) . 9. 客戶無要求管制膜厚，正面/背面之塗佈量≧80% TSD可放行。 (RMK-E_CHIN) . 8. 出口品檢項目：加做「應變痕測試」: 衝艾克森6mm觀察平板處有無應變痕(判定參考缺陷樣本), 以及維持測試 fluting test，頻率: 1次/母鋼。 (RMK-E_CHIN) . 7. 正/背面高光澤，收捲請使用高光澤張力設定4.5，使用高強度紙套筒(18mm代碼E). (RMK-E_CHIN) . 6. 此排程需要 Fluting Test ,張力整平機伸長率須設定0.04～0.06%。 (RMK-E_CHIN) . 5. 背面漆: 顏色與正面漆相同，底漆與背漆的濾網設定同正面漆，底漆R塗裝 /背漆R塗裝 (避免繩紋)。 (RMK-E_CHIN) . 4.2.使用CPH #50μ濾心+#250鐵濾網,PMT為241±10℃。 (RMK-E_CHIN) . 4.1. 面漆:AW4214採wet-on-wet塗裝(避免繩紋),Thinner為CB5203,黏度設定35~40秒, (RMK-E_CHIN) . 3. 底漆：1PUF14 Thinner為CB5203，使用CP#75μ濾心 + #250鐵濾網，R塗裝，PMT為232±10℃。 (RMK-E_CHIN) . 2. 線速度50mpm，正面/背面顏色相同。 (RMK-E_CHIN) . 1. GI底材請使用表調。 (RMK-E_CHIN) . 此色為高光澤主操請注意捲起張力的提高查表 (RMK00122) . 【邊緣品質】此為烤漆背面25μ訂單，請加強檢視鋼捲：邊緣殘剪、側緣鋅渣或毛邊，因為會導致烤漆背面漆轉印正面 (RMK00126) . 20120627晨會決議 CC2生產 PPGI 時請使用表調 (RMK00191) . ★品檢注意！JIS&CNS 訂單必須每滿50噸一定要再做一次TEST (RMK00259) . 【捲取】注意！本單為直立式包裝。禁用STAGGER捲取送包裝！送RCL重處理例外。 (RMK00512) . 【抽氣量】白色系在CC1生產時,FINISH抽氣量請設定250,如生產中發生色差b值異常升高,請股長再加大抽氣量因應 (RMK00560) . 【疊放】出口每顆鋼捲貼紅色 " 禁止疊放 " 貼紙，如果有套桶S最多2層 (RMK00732) | 訂單:2510DFD041/001 RCL <生產備註> 事項如下 . 【捲取】注意！本單為直立式包裝。禁用STAGGER捲取送包裝！送RCL重處理例外。 (RMK00512) | 訂單:2510DFD041/001 CCPK 無 <生產備註> 事項 | 訂單:2510DFD041/001 CGQC <品檢備註> 事項如下 . 【邊緣品質】此為烤漆背面25μ訂單，請加強檢視鋼捲：邊緣殘剪、側緣鋅渣或毛邊，因為會導致烤漆背面漆轉印正面 (RMK00126) . 本單於烤漆正背面都塗裝正面漆，因此鍍鋅請管制背面表面品質比照正面 (RMK00363) . 【★鍍層量管制★】若鍍層大於120g/m2，需進行通報與切除 (RMK00695) | 訂單:2510DFD041/001 CCQC <品檢備註> 事項如下 . 【邊緣品質】此為烤漆背面25μ訂單，請加強檢視鋼捲：邊緣殘剪、側緣鋅渣或毛邊，因為會導致烤漆背面漆轉印正面 (RMK00126) . ★品檢注意！JIS&CNS 訂單必須每滿50噸一定要再做一次TEST (RMK00259) . 【捲取】注意！本單為直立式包裝。禁用STAGGER捲取送包裝！送RCL重處理例外。 (RMK00512) | 訂單:2510DFD041/001 TOL 無 <生產備註> 事項 | 1. 指定HRD3熱軋原料。^^/CPL/ <<.E_CHIN 2025/10/16 15:40.>> 2. 修邊刀換刀之後，排在前5顆左右生產，注意修邊刀的間隙調整。^^/CPL/ <<.E_CHIN 2025/10/16 15:41.>> 3. 線速度維持100 mpm生產，避免板偏造成修邊大小邊的狀況。^^/CPL/ <<.E_CHIN 2025/10/16 15:41.>> 1. 軋延最末 3 Pass降速到500 mpm生產，降低鋸齒邊發生機率。^^/CR1/CR2/ <<.E_CHIN 2025/10/16 15:41.>> 1. 工輥：上、下工輥Ra: 0.5 - 0.8μm--同冰箱側板(烤漆底板)工輥設定。^^/CG1/CG2/ <<.E_CHIN 2025/10/16 15:41.>> 2. 客戶不允許有鋅痕(Nozzle mark)、垂紋、鋅渣、板面顆粒(鋅渣)、凹點等缺陷，其它外觀品質管制同"松下洗衣機外殼"-烤漆底板家電用途之管制標準。^^/CG1/CG2/ <<.E_CHIN 2025/10/16 15:42.>> 3. 鍍層量管制 ? 120 g/m2。^^/CG1/CG2/ <<.E_CHIN 2025/10/16 15:42.>> 1. GI底材請使用表調。^^/CC1/CC2/ <<.E_CHIN 2025/10/16 15:43.>> 2. 線速度50mpm，正面/背面顏色相同。^^/CC1/CC2/ <<.E_CHIN 2025/10/16 15:50.>> 3. 底漆：1PUF14 Thinner為CB5203，使用CP#75μ濾心 + #250鐵濾網，R塗裝，PMT為232±10℃。^^/CC1/CC2/ <<.E_CHIN 2025/10/16 15:43.>> 4.1. 面漆:AW4214採wet-on-wet塗裝(避免繩紋),Thinner為CB5203,黏度設定35~40秒,^^/CC1/CC2/ <<.E_CHIN 2025/10/16 15:45.>> 4.2.使用CPH #50μ濾心+#250鐵濾網,PMT為241±10℃。^^/CC1/CC2/ <<.E_CHIN 2025/10/16 15:45.>> 5. 背面漆: 顏色與正面漆相同，底漆與背漆的濾網設定同正面漆，底漆R塗裝 /背漆R塗裝 (避免繩紋)。^^/CC1/CC2/ <<.E_CHIN 2025/10/16 15:46.>> 6. 此排程需要 Fluting Test ,張力整平機伸長率須設定0.04～0.06%。^^/CC1/CC2/ <<.E_CHIN 2025/10/16 15:46.>> 7. 正/背面高光澤，收捲請使用高光澤張力設定4.5，使用高強度紙套筒(18mm代碼E).^^/CC1/CC2/MKT/ <<.E_CHIN 2025/10/16 15:47.>> 8. 出口品檢項目：加做「應變痕測試」: 衝艾克森6mm觀察平板處有無應變痕(判定參考缺陷樣本), 以及維持測試 fluting test，頻率: 1次/母鋼。^^/CC1/CC2/ <<.E_CHIN 2025/10/16 15:47.>> 9. 客戶無要求管制膜厚，正面/背面之塗佈量≧80% TSD可放行。^^/CC1/CC2/ <<.E_CHIN 2025/10/16 15:47.>> 10. 外觀(板面顆粒...等)請參照「松下洗衣機外殼PCM」管制標準放行。^^/CC1/CC2/ <<.E_CHIN 2025/10/16 15:48.>> 11. CC2若生產過程有T/L打開的情形, 務必通知品檢做紀錄, 必須經過切除或重整後才能放行。^^/CC1/CC2/ <<.E_CHIN 2025/10/16 15:48.>> 12. 客戶要求每一顆分切鋼捲的重量需要相當重，因分條用途有桶身、桶蓋、配件...等，若重量相差太多，則客戶分條使用上會難以分配，請現場分切時格外留意。^^/CC1/CC2/ <<.E_CHIN 2025/10/16 15:49.>> 13. 請勿堆疊(紅色標籤) ◆訂單編號：2510DFD041-01。^^/CC1/CC2/MKT/ <<.E_CHIN 2025/10/16 15:49.>> | 訂單 2510DFD041/001 修改記錄如下: 20251013 14:38:32 (24020) 退火碼: >> D3, 用途碼: >> CIR029, 背面標示: >> S000, 訂單背面顏色(五碼): >> AW421, 背面漆膜厚: >> 25, 背面漆塗漆型式幾塗幾烤: >> 2, 鉻酸鹽: >> Z, 訂單厚度: >> 0.426, 訂單重: >> 40, 重量容許率(下限): >> 10, 重量容許率(上限): >> 10, 訂單寬度: >> 1216, 鍍製方式: >> BC, 鋼捲內徑: >> 508, 鋼捲下限重: >> 2.5, 鋼捲上限重: >> 3.5, 壓花條件碼: >> -, 表面花紋: >> Z, 綠色識別碼: >> -, 印刷輥號: >> -, 產品代碼: >> PPGI, 皮膜碼: >> -, 單位別: >> M, 油品種類: >> Z, 塗油量: >> Z, 包裝代碼: >> D7 , 保護膜碼: >> -, 客戶試片取樣型式: >> -, 調質碼: >> S, 套筒碼: >> E , 規格: >> CGCD1-10, 製造標準: >> CNS, 表面處理劑種類: >> Z, 表面處理劑塗佈量: >> Z, 伸長率測試: >> Y, 硬度測試碼: >> Y, 抗拉強度測試: >> Y, 降伏強度測試: >> Y, 厚度變異: >> 0, 訂單正面顏色(五碼): >> AW421, 正面漆膜厚: >> 25, 正面漆塗漆型式幾塗幾烤: >> 2, 修邊碼: >> Y, 重量碼: >> AW, 鋼捲捲向: >> O, 鍍層碼: >> Z08, | *:
PPGL | 2510DFD044/001 | 1. 提醒：訂單厚度＜0.261，若BK 膜厚＞20U必須與TDCC討論。確認OK可不用理會 (OFP00332)-{.不符.} | 1. 部分大陸料含B元素超過CNS規範管制，故請原料CNS規範之訂單不要配大陸料 (OFP00684)-{.不符.} | 1. 訂單若有厚度變異，冷軋厚度公差比照烤漆計算公式 , 但最小為 1/2 公差做設定 (OFP00254)-{.不符.} 2. 提醒：訂單厚度＜0.261，若BK 膜厚＞20U必須與TDCC討論。確認OK可不用理會 (OFP00332)-{.不符.} 3. "偏薄要求訂單" 鍍後厚度減 鍍後厚度下限需大於 0.02 MM,以免發生厚度不足狀況 (OFP00369)-{.不符.} 4. 部分大陸料含B元素超過CNS規範管制，故請原料CNS規範之訂單不要配大陸料 (OFP00684)-{.不符.} 5. 用途別對應選配碼不符 (用途碼:COR004, 選配碼:- 不符)(OFP00030)-{.不符.} | 訂單:2510DFD044/001 CPL <生產備註> 事項如下 . 除HGI/ HGL 訂單邊緣不噴油. 其餘皆側緣噴油 (RMK00285) . CNS AZ50 鍍層相當於 SYSCO AZ050 鍍層 (RMK00294) | 訂單:2510DFD044/001 CR1 <生產備註> 事項如下 . CNS AZ50 鍍層相當於 SYSCO AZ050 鍍層 (RMK00294) | 訂單:2510DFD044/001 CR2 <生產備註> 事項如下 . CNS AZ50 鍍層相當於 SYSCO AZ050 鍍層 (RMK00294) | 訂單:2510DFD044/001 CG1 <生產備註> 事項如下 . CNS AZ50 鍍層相當於 SYSCO AZ050 鍍層 (RMK00294) | 訂單:2510DFD044/001 CG2 <生產備註> 事項如下 . CNS AZ50 鍍層相當於 SYSCO AZ050 鍍層 (RMK00294) | 訂單:2510DFD044/001 CC1 <生產備註> 事項如下 . 若冷軋厚度≦0.3MM,且未加鋼套筒,請出口主操加貼"請勿堆疊"標籤 (RMK00070) . 1.本單若塗裝背面漆一律改為REVERSE COATING 例外訂單如下敘述 (RMK00163) . 2.例外訂單為R字頭超低光澤與PVDF (＞25μ)，背面漆可改 NATURE COATING，但搭配底漆避免遮蓋性不佳 (RMK00163) . ★品檢注意！JIS&CNS 訂單必須每滿50噸一定要再做一次TEST (RMK00259) . ** 正面噴字需管制在距板邊30mm內, 頭板、降速看板及尾板需量測噴字距板邊距離, NG時請暫留。 (RMK00358) . 【品檢】屋頂背板鋼捲缺陷之處理原則如下: (RMK00358) . 【品檢】1.鋼捲中間部份嚴重明顯缺陷(如塗佈不均,浮色,烘烤過度等目視明顯缺陷)一律不允許折讓處理,請先暫留鋼捲,並詳實記錄缺陷. (RMK00358) . 【品檢】2.外圈缺陷一律切除. (RMK00358) . 【品檢】3.內圈缺陷低於10米折讓處理,超過10米送RCL缺陷切除 (RMK00358) . 請參考歷史塗裝條件對應色差值，調整1W0862單一MASS(不含底漆)以不低於標準 85%為底線，以達到△ L 管制±0.5 以內的目標 (RMK00399) . 【抽氣量】白色系在CC1生產時,FINISH抽氣量請設定250,如生產中發生色差b值異常升高,請股長再加大抽氣量因應 (RMK00560) . 【背標正面噴印塗裝黏度】正面噴字之1W0862產品，其1W0862黏度需要45秒↑，避免噴字拖痕 (RMK00628) | 訂單:2510DFD044/001 CC2 <生產備註> 事項如下 . 若冷軋厚度≦0.3MM,且未加鋼套筒,請出口主操加貼"請勿堆疊"標籤 (RMK00070) . 1.本單若塗裝背面漆一律改為REVERSE COATING 例外訂單如下敘述 (RMK00163) . 2.例外訂單為R字頭超低光澤與PVDF (＞25μ)，背面漆可改 NATURE COATING，但搭配底漆避免遮蓋性不佳 (RMK00163) . ★品檢注意！JIS&CNS 訂單必須每滿50噸一定要再做一次TEST (RMK00259) . ** 正面噴字需管制在距板邊30mm內, 頭板、降速看板及尾板需量測噴字距板邊距離, NG時請暫留。 (RMK00358) . 【品檢】屋頂背板鋼捲缺陷之處理原則如下: (RMK00358) . 【品檢】1.鋼捲中間部份嚴重明顯缺陷(如塗佈不均,浮色,烘烤過度等目視明顯缺陷)一律不允許折讓處理,請先暫留鋼捲,並詳實記錄缺陷. (RMK00358) . 【品檢】2.外圈缺陷一律切除. (RMK00358) . 【品檢】3.內圈缺陷低於10米折讓處理,超過10米送RCL缺陷切除 (RMK00358) . 請參考歷史塗裝條件對應色差值，調整1W0862單一MASS(不含底漆)以不低於標準 85%為底線，以達到△ L 管制±0.5 以內的目標 (RMK00399) . 【抽氣量】白色系在CC1生產時,FINISH抽氣量請設定250,如生產中發生色差b值異常升高,請股長再加大抽氣量因應 (RMK00560) . 【背標正面噴印塗裝黏度】正面噴字之1W0862產品，其1W0862黏度需要45秒↑，避免噴字拖痕 (RMK00628) | 訂單:2510DFD044/001 RCL 無 <生產備註> 事項 | 訂單:2510DFD044/001 CCPK 無 <生產備註> 事項 | 訂單:2510DFD044/001 CGQC <品檢備註> 事項如下 . CNS AZ50 鍍層相當於 SYSCO AZ050 鍍層 (RMK00294) | 訂單:2510DFD044/001 CCQC <品檢備註> 事項如下 . 1.本單若塗裝背面漆一律改為REVERSE COATING 例外訂單如下敘述 (RMK00163) . 2.例外訂單為R字頭超低光澤與PVDF (＞25μ)，背面漆可改 NATURE COATING，但搭配底漆避免遮蓋性不佳 (RMK00163) . ★品檢注意！JIS&CNS 訂單必須每滿50噸一定要再做一次TEST (RMK00259) . ** 正面噴字需管制在距板邊30mm內, 頭板、降速看板及尾板需量測噴字距板邊距離, NG時請暫留。 (RMK00358) . 【品檢】屋頂背板鋼捲缺陷之處理原則如下: (RMK00358) . 【品檢】1.鋼捲中間部份嚴重明顯缺陷(如塗佈不均,浮色,烘烤過度等目視明顯缺陷)一律不允許折讓處理,請先暫留鋼捲,並詳實記錄缺陷. (RMK00358) . 【品檢】2.外圈缺陷一律切除. (RMK00358) . 【品檢】3.內圈缺陷低於10米折讓處理,超過10米送RCL缺陷切除 (RMK00358) . 請參考歷史塗裝條件對應色差值，調整1W0862單一MASS(不含底漆)以不低於標準 85%為底線，以達到△ L 管制±0.5 以內的目標 (RMK00399) . 【背標正面噴印塗裝黏度】正面噴字之1W0862產品，其1W0862黏度需要45秒↑，避免噴字拖痕 (RMK00628) | 訂單:2510DFD044/001 TOL 無 <生產備註> 事項 |  | 訂單 2510DFD044/001 修改記錄如下: 20251014 10:09:30 (25028) 退火碼: >> S1, 用途碼: >> COR004, 背面標示: >> CT01, 訂單背面顏色(五碼): >> BW736, 背面漆膜厚: >> NOM, 背面漆塗漆型式幾塗幾烤: >> 1, 鉻酸鹽: >> Z, 訂單厚度: >> 0.216, 訂單重: >> 50, 重量容許率(下限): >> 10, 重量容許率(上限): >> 10, 訂單寬度: >> 890, 鍍製方式: >> BC, 鋼捲內徑: >> 508, 鋼捲下限重: >> 3, 鋼捲上限重: >> 5, 壓花條件碼: >> -, 表面花紋: >> R, 綠色識別碼: >> -, 印刷輥號: >> -, 產品代碼: >> PPGL, 皮膜碼: >> -, 單位別: >> M, 油品種類: >> Z, 塗油量: >> Z, 包裝代碼: >> D4 , 保護膜碼: >> -, 客戶試片取樣型式: >> -, 調質碼: >> S, 套筒碼: >> P , 規格: >> CGLCC-10, 製造標準: >> CNS, 表面處理劑種類: >> Z, 表面處理劑塗佈量: >> Z, 伸長率測試: >> N, 硬度測試碼: >> N, 抗拉強度測試: >> N, 降伏強度測試: >> N, 厚度變異: >> -8, 訂單正面顏色(五碼): >> 1W086, 正面漆膜厚: >> NOM, 正面漆塗漆型式幾塗幾烤: >> 2, 修邊碼: >> Y, 重量碼: >> AW, 鋼捲捲向: >> I, 鍍層碼: >> AZ50, | H:厚度偏薄
PPSUS | 2510DFD052/001 |  |  | 1. PPSUS&PPAL 單位長度(M/T)要自己算完後修改 SOP內容。RD洗衣機外殼用可用 -0.04～0 去算 (OFP00649)-{.不符.} 2. ●T≧0.36 此訂單"STAGGER"收捲"只能"使用套桶"P"。並於訂單追蹤提醒"使用加寬P套筒"● (OFP00706)-{.不符.} | 訂單:2510DFD052/001 CPL 無 <生產備註> 事項 | 訂單:2510DFD052/001 CR1 無 <生產備註> 事項 | 訂單:2510DFD052/001 CR2 無 <生產備註> 事項 | 訂單:2510DFD052/001 CG1 無 <生產備註> 事項 | 訂單:2510DFD052/001 CG2 無 <生產備註> 事項 | 訂單:2510DFD052/001 CC1 <生產備註> 事項如下 . 2.第2Pass (RMK00436) . 2.1.線速: 60mpm 印刷輥號: F24-C1300 (RMK00436) . 2.3.第2Pass生產，前處理不必塗裝。 (RMK00436) . 2.4.出口鋼捲請貼“禁止疊放”紅色標籤。收捲張力設定同rough matt。 (RMK00436) . 2.5.Base 2輥R塗裝，濾心50μ，稀釋Thinner為No.2B，粘度50±10”，PMT設定為232℃。 (RMK00436) . 2.6.Printer Head 2 印刷松木紋圖案 (NBT77S)。 (RMK00436) . 2.7.Printer Head 4 塗裝1E6172，PMT設定為232℃。 (RMK00436) . 2.8.1E6172 Clear有含骨材，塗裝黏度：先以原液塗裝視塗裝板面狀況作調整。 (RMK00436) . 2.9.Clear稀釋Thinner為No.2B，濾心125μ。 (RMK00436) . 1.第1Pass (RMK00595) . 1.1.線速85mpm，只塗裝正面5μ，背面僅前處理不塗漆。 (RMK00595) . 1.2.正面底漆以R塗裝方式，不允許繩紋或塗佈不均..等塗裝缺陷。 (RMK00595) . 1.3.塗佈量請控制95~105%。 (RMK00595) . 1.4.第1Pass生產不用噴背標。 (RMK00595) . 1.5.★生產印刷第一PASS時，出口請收內捲★ (RMK00595) . 1.入口板厚以平凸分釐卡量測,其W/D距板邊10mm處量測 (RMK00619) . 2.入口急峻度≦0.7%，毛邊(雙平頭分釐卡)≦30μm(一定要落實記錄，以作為品質追蹤依據) (RMK00619) . 3.出/入口鼓起≦0.5mm超出管制規格請TSD送RCL確認板形 (RMK00619) . 4.前處理皮膜Si=14±5 mg/m2於CC2品檢室Twin-X:NRC350-Si(SUS304)檢測 (RMK00619) . 5.其餘品質管制若無特別註明，則以對應的烤漆產品用途管制 (RMK00619) . 6.【捲取+套桶】出口一律 STAGGER 捲取，並使用比訂單寬度"加寬"的套桶（一般為"P"，超低光澤與印刷為"S"） (RMK00619) | 訂單:2510DFD052/001 CC2 <生產備註> 事項如下 . 2.第2Pass (RMK00436) . 2.1.線速: 60mpm 印刷輥號: F24-C1300 (RMK00436) . 2.3.第2Pass生產，前處理不必塗裝。 (RMK00436) . 2.4.出口鋼捲請貼“禁止疊放”紅色標籤。收捲張力設定同rough matt。 (RMK00436) . 2.5.Base 2輥R塗裝，濾心50μ，稀釋Thinner為No.2B，粘度50±10”，PMT設定為232℃。 (RMK00436) . 2.6.Printer Head 2 印刷松木紋圖案 (NBT77S)。 (RMK00436) . 2.7.Printer Head 4 塗裝1E6172，PMT設定為232℃。 (RMK00436) . 2.8.1E6172 Clear有含骨材，塗裝黏度：先以原液塗裝視塗裝板面狀況作調整。 (RMK00436) . 2.9.Clear稀釋Thinner為No.2B，濾心125μ。 (RMK00436) . 1.第1Pass (RMK00595) . 1.1.線速85mpm，只塗裝正面5μ，背面僅前處理不塗漆。 (RMK00595) . 1.2.正面底漆以R塗裝方式，不允許繩紋或塗佈不均..等塗裝缺陷。 (RMK00595) . 1.3.塗佈量請控制95~105%。 (RMK00595) . 1.4.第1Pass生產不用噴背標。 (RMK00595) . 1.5.★生產印刷第一PASS時，出口請收內捲★ (RMK00595) . 1.入口板厚以平凸分釐卡量測,其W/D距板邊10mm處量測 (RMK00619) . 2.入口急峻度≦0.7%，毛邊(雙平頭分釐卡)≦30μm(一定要落實記錄，以作為品質追蹤依據) (RMK00619) . 3.出/入口鼓起≦0.5mm超出管制規格請TSD送RCL確認板形 (RMK00619) . 4.前處理皮膜Si=14±5 mg/m2於CC2品檢室Twin-X:NRC350-Si(SUS304)檢測 (RMK00619) . 5.其餘品質管制若無特別註明，則以對應的烤漆產品用途管制 (RMK00619) . 6.【捲取+套桶】出口一律 STAGGER 捲取，並使用比訂單寬度"加寬"的套桶（一般為"P"，超低光澤與印刷為"S"） (RMK00619) | 訂單:2510DFD052/001 RCL 無 <生產備註> 事項 | 訂單:2510DFD052/001 CCPK 無 <生產備註> 事項 | 訂單:2510DFD052/001 CGQC 無 <品檢備註> 事項 | 訂單:2510DFD052/001 CCQC <品檢備註> 事項如下 . 2.第2Pass (RMK00436) . 2.1.線速: 60mpm 印刷輥號: F24-C1300 (RMK00436) . 2.3.第2Pass生產，前處理不必塗裝。 (RMK00436) . 2.4.出口鋼捲請貼“禁止疊放”紅色標籤。收捲張力設定同rough matt。 (RMK00436) . 2.5.Base 2輥R塗裝，濾心50μ，稀釋Thinner為No.2B，粘度50±10”，PMT設定為232℃。 (RMK00436) . 2.6.Printer Head 2 印刷松木紋圖案 (NBT77S)。 (RMK00436) . 2.7.Printer Head 4 塗裝1E6172，PMT設定為232℃。 (RMK00436) . 2.8.1E6172 Clear有含骨材，塗裝黏度：先以原液塗裝視塗裝板面狀況作調整。 (RMK00436) . 2.9.Clear稀釋Thinner為No.2B，濾心125μ。 (RMK00436) . 1.第1Pass (RMK00595) . 1.1.線速85mpm，只塗裝正面5μ，背面僅前處理不塗漆。 (RMK00595) . 1.2.正面底漆以R塗裝方式，不允許繩紋或塗佈不均..等塗裝缺陷。 (RMK00595) . 1.3.塗佈量請控制95~105%。 (RMK00595) . 1.4.第1Pass生產不用噴背標。 (RMK00595) . 1.5.★生產印刷第一PASS時，出口請收內捲★ (RMK00595) . 1.入口板厚以平凸分釐卡量測,其W/D距板邊10mm處量測 (RMK00619) . 2.入口急峻度≦0.7%，毛邊(雙平頭分釐卡)≦30μm(一定要落實記錄，以作為品質追蹤依據) (RMK00619) . 3.出/入口鼓起≦0.5mm超出管制規格請TSD送RCL確認板形 (RMK00619) . 4.前處理皮膜Si=14±5 mg/m2於CC2品檢室Twin-X:NRC350-Si(SUS304)檢測 (RMK00619) . 5.其餘品質管制若無特別註明，則以對應的烤漆產品用途管制 (RMK00619) . 6.【捲取+套桶】出口一律 STAGGER 捲取，並使用比訂單寬度"加寬"的套桶（一般為"P"，超低光澤與印刷為"S"） (RMK00619) | 訂單:2510DFD052/001 TOL 無 <生產備註> 事項 |  | 訂單 2510DFD052/001 修改記錄如下: 20251015 08:24:45 (21003) 退火碼: >> S1, 用途碼: >> COA020, 背面標示: >> C999, 訂單背面顏色(五碼): >> BW73X, 背面漆膜厚: >> 15, 背面漆塗漆型式幾塗幾烤: >> 2, 鉻酸鹽: >> Z, 訂單厚度: >> 0.46, 訂單重: >> 20, 重量容許率(下限): >> 10, 重量容許率(上限): >> 10, 訂單寬度: >> 1000, 鍍製方式: >> BC, 鋼捲內徑: >> 508, 鋼捲下限重: >> 3, 鋼捲上限重: >> 5, 壓花條件碼: >> -, 表面花紋: >> -, 綠色識別碼: >> -, 印刷輥號: >> F24-C1300, 產品代碼: >> PPSUS, 皮膜碼: >> -, 單位別: >> M, 油品種類: >> Z, 塗油量: >> Z, 包裝代碼: >> A3 , 保護膜碼: >> -, 客戶試片取樣數量: >> 0, 客戶試片取樣型式: >> -, 調質碼: >> S, 套筒碼: >> S , 規格: >> CSUS304-20, 製造標準: >> SYSCO, 表面處理劑種類: >> Z, 表面處理劑塗佈量: >> Z, 伸長率測試: >> N, 硬度測試碼: >> N, 抗拉強度測試: >> N, 降伏強度測試: >> N, 厚度變異: >> 0, 訂單正面顏色(五碼): >> NBW3Y, 正面漆膜厚: >> NOM, 正面漆塗漆型式幾塗幾烤: >> 2, 修邊碼: >> Y, 重量碼: >> AW, 鋼捲捲向: >> I, 鍍層碼: >> -, | *:
PPGL | 2510DFD053/001 |  | 1. 部分大陸料含B元素超過CNS規範管制，故請原料CNS規範之訂單不要配大陸料 (OFP00684)-{.不符.} | 1. 訂單若有厚度變異，冷軋厚度公差比照烤漆計算公式 , 但最小為 1/2 公差做設定 (OFP00254)-{.不符.} 2. "偏薄要求訂單" 鍍後厚度減 鍍後厚度下限需大於 0.02 MM,以免發生厚度不足狀況 (OFP00369)-{.不符.} 3. 部分大陸料含B元素超過CNS規範管制，故請原料CNS規範之訂單不要配大陸料 (OFP00684)-{.不符.} | 訂單:2510DFD053/001 CPL <生產備註> 事項如下 . 除HGI/ HGL 訂單邊緣不噴油. 其餘皆側緣噴油 (RMK00285) | 訂單:2510DFD053/001 CR1 無 <生產備註> 事項 | 訂單:2510DFD053/001 CR2 無 <生產備註> 事項 | 訂單:2510DFD053/001 CG1 無 <生產備註> 事項 | 訂單:2510DFD053/001 CG2 無 <生產備註> 事項 | 訂單:2510DFD053/001 CC1 <生產備註> 事項如下 . 1.本單若塗裝背面漆一律改為REVERSE COATING 例外訂單如下敘述 (RMK00163) . 2.例外訂單為R字頭超低光澤與PVDF (＞25μ)，背面漆可改 NATURE COATING，但搭配底漆避免遮蓋性不佳 (RMK00163) . ★品檢注意！JIS&CNS 訂單必須每滿50噸一定要再做一次TEST (RMK00259) . 【品檢】 第一PASS(只塗底漆)仍需作外觀板面檢驗, 若發現缺陷以８８Ｂ處置作暫留 (RMK00345) . 【品檢】測試時依Base色差值管制, 超出管制值時,若TSD2 或 TDCC判定要生產, 請在測試及外觀報表簽名 (RMK00345) . 【品檢】 測試時最後成品要不要生產由 TSD2決定 (RMK00345) . 【品檢】正式生產後, 請保留第二分切試片，簽名當作此生產批對色板, 並請留意同批目視無明顯色差。 (RMK00345) . 【品檢】每一分切留30cm*全寬試片1片裁成A4一片 TO 業務 (RMK00345) . 2015年發生過訴賠。請出口使用鋼套桶前請檢查焊接處，以免捲取後產生折痕 (RMK00381) . 2.第2Pass (RMK00436) . 2.1.線速: 60mpm 印刷輥號: F24-C1300 (RMK00436) . 2.3.第2Pass生產，前處理不必塗裝。 (RMK00436) . 2.4.出口鋼捲請貼“禁止疊放”紅色標籤。收捲張力設定同rough matt。 (RMK00436) . 2.5.Base 2輥R塗裝，濾心50μ，稀釋Thinner為No.2B，粘度50±10”，PMT設定為232℃。 (RMK00436) . 2.6.Printer Head 2 印刷松木紋圖案 (NBT77S)。 (RMK00436) . 2.7.Printer Head 4 塗裝1E6172，PMT設定為232℃。 (RMK00436) . 2.8.1E6172 Clear有含骨材，塗裝黏度：先以原液塗裝視塗裝板面狀況作調整。 (RMK00436) . 2.9.Clear稀釋Thinner為No.2B，濾心125μ。 (RMK00436) . 1.第1Pass (RMK00595) . 1.1.線速85mpm，只塗裝正面5μ，背面僅前處理不塗漆。 (RMK00595) . 1.2.正面底漆以R塗裝方式，不允許繩紋或塗佈不均..等塗裝缺陷。 (RMK00595) . 1.3.塗佈量請控制95~105%。 (RMK00595) . 1.4.第1Pass生產不用噴背標。 (RMK00595) . 1.5.★生產印刷第一PASS時，出口請收內捲★ (RMK00595) | 訂單:2510DFD053/001 CC2 <生產備註> 事項如下 . 1.本單若塗裝背面漆一律改為REVERSE COATING 例外訂單如下敘述 (RMK00163) . 2.例外訂單為R字頭超低光澤與PVDF (＞25μ)，背面漆可改 NATURE COATING，但搭配底漆避免遮蓋性不佳 (RMK00163) . ★品檢注意！JIS&CNS 訂單必須每滿50噸一定要再做一次TEST (RMK00259) . 【品檢】 第一PASS(只塗底漆)仍需作外觀板面檢驗, 若發現缺陷以８８Ｂ處置作暫留 (RMK00345) . 【品檢】測試時依Base色差值管制, 超出管制值時,若TSD2 或 TDCC判定要生產, 請在測試及外觀報表簽名 (RMK00345) . 【品檢】 測試時最後成品要不要生產由 TSD2決定 (RMK00345) . 【品檢】正式生產後, 請保留第二分切試片，簽名當作此生產批對色板, 並請留意同批目視無明顯色差。 (RMK00345) . 【品檢】每一分切留30cm*全寬試片1片裁成A4一片 TO 業務 (RMK00345) . 2015年發生過訴賠。請出口使用鋼套桶前請檢查焊接處，以免捲取後產生折痕 (RMK00381) . 2.第2Pass (RMK00436) . 2.1.線速: 60mpm 印刷輥號: F24-C1300 (RMK00436) . 2.3.第2Pass生產，前處理不必塗裝。 (RMK00436) . 2.4.出口鋼捲請貼“禁止疊放”紅色標籤。收捲張力設定同rough matt。 (RMK00436) . 2.5.Base 2輥R塗裝，濾心50μ，稀釋Thinner為No.2B，粘度50±10”，PMT設定為232℃。 (RMK00436) . 2.6.Printer Head 2 印刷松木紋圖案 (NBT77S)。 (RMK00436) . 2.7.Printer Head 4 塗裝1E6172，PMT設定為232℃。 (RMK00436) . 2.8.1E6172 Clear有含骨材，塗裝黏度：先以原液塗裝視塗裝板面狀況作調整。 (RMK00436) . 2.9.Clear稀釋Thinner為No.2B，濾心125μ。 (RMK00436) . 1.第1Pass (RMK00595) . 1.1.線速85mpm，只塗裝正面5μ，背面僅前處理不塗漆。 (RMK00595) . 1.2.正面底漆以R塗裝方式，不允許繩紋或塗佈不均..等塗裝缺陷。 (RMK00595) . 1.3.塗佈量請控制95~105%。 (RMK00595) . 1.4.第1Pass生產不用噴背標。 (RMK00595) . 1.5.★生產印刷第一PASS時，出口請收內捲★ (RMK00595) | 訂單:2510DFD053/001 RCL 無 <生產備註> 事項 | 訂單:2510DFD053/001 CCPK 無 <生產備註> 事項 | 訂單:2510DFD053/001 CGQC 無 <品檢備註> 事項 | 訂單:2510DFD053/001 CCQC <品檢備註> 事項如下 . 1.本單若塗裝背面漆一律改為REVERSE COATING 例外訂單如下敘述 (RMK00163) . 2.例外訂單為R字頭超低光澤與PVDF (＞25μ)，背面漆可改 NATURE COATING，但搭配底漆避免遮蓋性不佳 (RMK00163) . ★品檢注意！JIS&CNS 訂單必須每滿50噸一定要再做一次TEST (RMK00259) . 【品檢】 第一PASS(只塗底漆)仍需作外觀板面檢驗, 若發現缺陷以８８Ｂ處置作暫留 (RMK00345) . 【品檢】測試時依Base色差值管制, 超出管制值時,若TSD2 或 TDCC判定要生產, 請在測試及外觀報表簽名 (RMK00345) . 【品檢】 測試時最後成品要不要生產由 TSD2決定 (RMK00345) . 【品檢】正式生產後, 請保留第二分切試片，簽名當作此生產批對色板, 並請留意同批目視無明顯色差。 (RMK00345) . 【品檢】每一分切留30cm*全寬試片1片裁成A4一片 TO 業務 (RMK00345) . 2.第2Pass (RMK00436) . 2.1.線速: 60mpm 印刷輥號: F24-C1300 (RMK00436) . 2.3.第2Pass生產，前處理不必塗裝。 (RMK00436) . 2.4.出口鋼捲請貼“禁止疊放”紅色標籤。收捲張力設定同rough matt。 (RMK00436) . 2.5.Base 2輥R塗裝，濾心50μ，稀釋Thinner為No.2B，粘度50±10”，PMT設定為232℃。 (RMK00436) . 2.6.Printer Head 2 印刷松木紋圖案 (NBT77S)。 (RMK00436) . 2.7.Printer Head 4 塗裝1E6172，PMT設定為232℃。 (RMK00436) . 2.8.1E6172 Clear有含骨材，塗裝黏度：先以原液塗裝視塗裝板面狀況作調整。 (RMK00436) . 2.9.Clear稀釋Thinner為No.2B，濾心125μ。 (RMK00436) . 1.第1Pass (RMK00595) . 1.1.線速85mpm，只塗裝正面5μ，背面僅前處理不塗漆。 (RMK00595) . 1.2.正面底漆以R塗裝方式，不允許繩紋或塗佈不均..等塗裝缺陷。 (RMK00595) . 1.3.塗佈量請控制95~105%。 (RMK00595) . 1.4.第1Pass生產不用噴背標。 (RMK00595) . 1.5.★生產印刷第一PASS時，出口請收內捲★ (RMK00595) | 訂單:2510DFD053/001 TOL 無 <生產備註> 事項 |  | 訂單 2510DFD053/001 修改記錄如下: 20251015 08:27:31 (21003) 退火碼: >> S1, 用途碼: >> COA020, 背面標示: >> C811, 訂單背面顏色(五碼): >> BW73X, 背面漆膜厚: >> 15, 背面漆塗漆型式幾塗幾烤: >> 2, 鉻酸鹽: >> Z, 訂單厚度: >> 0.35, 訂單重: >> 20, 重量容許率(下限): >> 10, 重量容許率(上限): >> 10, 訂單寬度: >> 1000, 鍍製方式: >> BC, 鋼捲內徑: >> 508, 鋼捲下限重: >> 3, 鋼捲上限重: >> 5, 壓花條件碼: >> -, 表面花紋: >> R, 綠色識別碼: >> -, 印刷輥號: >> F24-C1300, 產品代碼: >> PPGL, 皮膜碼: >> -, 單位別: >> M, 油品種類: >> Z, 塗油量: >> Z, 包裝代碼: >> D2 , 保護膜碼: >> -, 客戶試片取樣數量: >> 0, 客戶試片取樣型式: >> -, 調質碼: >> S, 套筒碼: >> S , 規格: >> CGLCC-20, 製造標準: >> CNS, 表面處理劑種類: >> Z, 表面處理劑塗佈量: >> Z, 伸長率測試: >> N, 硬度測試碼: >> N, 抗拉強度測試: >> N, 降伏強度測試: >> N, 厚度變異: >> -1.6, 訂單正面顏色(五碼): >> NBW3Y, 正面漆膜厚: >> NOM, 正面漆塗漆型式幾塗幾烤: >> 2, 修邊碼: >> Y, 重量碼: >> AW, 鋼捲捲向: >> I, 鍍層碼: >> AZ150, | H:厚度偏薄
PPGL | 2510DFD053/002 |  | 1. 部分大陸料含B元素超過CNS規範管制，故請原料CNS規範之訂單不要配大陸料 (OFP00684)-{.不符.} | 1. 訂單若有厚度變異，冷軋厚度公差比照烤漆計算公式 , 但最小為 1/2 公差做設定 (OFP00254)-{.不符.} 2. "偏薄要求訂單" 鍍後厚度減 鍍後厚度下限需大於 0.02 MM,以免發生厚度不足狀況 (OFP00369)-{.不符.} 3. 部分大陸料含B元素超過CNS規範管制，故請原料CNS規範之訂單不要配大陸料 (OFP00684)-{.不符.} | 訂單:2510DFD053/002 CPL <生產備註> 事項如下 . 除HGI/ HGL 訂單邊緣不噴油. 其餘皆側緣噴油 (RMK00285) | 訂單:2510DFD053/002 CR1 無 <生產備註> 事項 | 訂單:2510DFD053/002 CR2 無 <生產備註> 事項 | 訂單:2510DFD053/002 CG1 無 <生產備註> 事項 | 訂單:2510DFD053/002 CG2 無 <生產備註> 事項 | 訂單:2510DFD053/002 CC1 <生產備註> 事項如下 . 1.本單若塗裝背面漆一律改為REVERSE COATING 例外訂單如下敘述 (RMK00163) . 2.例外訂單為R字頭超低光澤與PVDF (＞25μ)，背面漆可改 NATURE COATING，但搭配底漆避免遮蓋性不佳 (RMK00163) . ★品檢注意！JIS&CNS 訂單必須每滿50噸一定要再做一次TEST (RMK00259) . 【品檢】 第一PASS(只塗底漆)仍需作外觀板面檢驗, 若發現缺陷以８８Ｂ處置作暫留 (RMK00345) . 【品檢】測試時依Base色差值管制, 超出管制值時,若TSD2 或 TDCC判定要生產, 請在測試及外觀報表簽名 (RMK00345) . 【品檢】 測試時最後成品要不要生產由 TSD2決定 (RMK00345) . 【品檢】正式生產後, 請保留第二分切試片，簽名當作此生產批對色板, 並請留意同批目視無明顯色差。 (RMK00345) . 【品檢】每一分切留30cm*全寬試片1片裁成A4一片 TO 業務 (RMK00345) . 2015年發生過訴賠。請出口使用鋼套桶前請檢查焊接處，以免捲取後產生折痕 (RMK00381) . 2.第2Pass (RMK00436) . 2.1.線速: 60mpm 印刷輥號: F24-C1300 (RMK00436) . 2.3.第2Pass生產，前處理不必塗裝。 (RMK00436) . 2.4.出口鋼捲請貼“禁止疊放”紅色標籤。收捲張力設定同rough matt。 (RMK00436) . 2.5.Base 2輥R塗裝，濾心50μ，稀釋Thinner為No.2B，粘度50±10”，PMT設定為232℃。 (RMK00436) . 2.6.Printer Head 2 印刷松木紋圖案 (NBT77S)。 (RMK00436) . 2.7.Printer Head 4 塗裝1E6172，PMT設定為232℃。 (RMK00436) . 2.8.1E6172 Clear有含骨材，塗裝黏度：先以原液塗裝視塗裝板面狀況作調整。 (RMK00436) . 2.9.Clear稀釋Thinner為No.2B，濾心125μ。 (RMK00436) . 1.第1Pass (RMK00595) . 1.1.線速85mpm，只塗裝正面5μ，背面僅前處理不塗漆。 (RMK00595) . 1.2.正面底漆以R塗裝方式，不允許繩紋或塗佈不均..等塗裝缺陷。 (RMK00595) . 1.3.塗佈量請控制95~105%。 (RMK00595) . 1.4.第1Pass生產不用噴背標。 (RMK00595) . 1.5.★生產印刷第一PASS時，出口請收內捲★ (RMK00595) | 訂單:2510DFD053/002 CC2 <生產備註> 事項如下 . 1.本單若塗裝背面漆一律改為REVERSE COATING 例外訂單如下敘述 (RMK00163) . 2.例外訂單為R字頭超低光澤與PVDF (＞25μ)，背面漆可改 NATURE COATING，但搭配底漆避免遮蓋性不佳 (RMK00163) . ★品檢注意！JIS&CNS 訂單必須每滿50噸一定要再做一次TEST (RMK00259) . 【品檢】 第一PASS(只塗底漆)仍需作外觀板面檢驗, 若發現缺陷以８８Ｂ處置作暫留 (RMK00345) . 【品檢】測試時依Base色差值管制, 超出管制值時,若TSD2 或 TDCC判定要生產, 請在測試及外觀報表簽名 (RMK00345) . 【品檢】 測試時最後成品要不要生產由 TSD2決定 (RMK00345) . 【品檢】正式生產後, 請保留第二分切試片，簽名當作此生產批對色板, 並請留意同批目視無明顯色差。 (RMK00345) . 【品檢】每一分切留30cm*全寬試片1片裁成A4一片 TO 業務 (RMK00345) . 2015年發生過訴賠。請出口使用鋼套桶前請檢查焊接處，以免捲取後產生折痕 (RMK00381) . 2.第2Pass (RMK00436) . 2.1.線速: 60mpm 印刷輥號: F24-C1300 (RMK00436) . 2.3.第2Pass生產，前處理不必塗裝。 (RMK00436) . 2.4.出口鋼捲請貼“禁止疊放”紅色標籤。收捲張力設定同rough matt。 (RMK00436) . 2.5.Base 2輥R塗裝，濾心50μ，稀釋Thinner為No.2B，粘度50±10”，PMT設定為232℃。 (RMK00436) . 2.6.Printer Head 2 印刷松木紋圖案 (NBT77S)。 (RMK00436) . 2.7.Printer Head 4 塗裝1E6172，PMT設定為232℃。 (RMK00436) . 2.8.1E6172 Clear有含骨材，塗裝黏度：先以原液塗裝視塗裝板面狀況作調整。 (RMK00436) . 2.9.Clear稀釋Thinner為No.2B，濾心125μ。 (RMK00436) . 1.第1Pass (RMK00595) . 1.1.線速85mpm，只塗裝正面5μ，背面僅前處理不塗漆。 (RMK00595) . 1.2.正面底漆以R塗裝方式，不允許繩紋或塗佈不均..等塗裝缺陷。 (RMK00595) . 1.3.塗佈量請控制95~105%。 (RMK00595) . 1.4.第1Pass生產不用噴背標。 (RMK00595) . 1.5.★生產印刷第一PASS時，出口請收內捲★ (RMK00595) | 訂單:2510DFD053/002 RCL 無 <生產備註> 事項 | 訂單:2510DFD053/002 CCPK 無 <生產備註> 事項 | 訂單:2510DFD053/002 CGQC 無 <品檢備註> 事項 | 訂單:2510DFD053/002 CCQC <品檢備註> 事項如下 . 1.本單若塗裝背面漆一律改為REVERSE COATING 例外訂單如下敘述 (RMK00163) . 2.例外訂單為R字頭超低光澤與PVDF (＞25μ)，背面漆可改 NATURE COATING，但搭配底漆避免遮蓋性不佳 (RMK00163) . ★品檢注意！JIS&CNS 訂單必須每滿50噸一定要再做一次TEST (RMK00259) . 【品檢】 第一PASS(只塗底漆)仍需作外觀板面檢驗, 若發現缺陷以８８Ｂ處置作暫留 (RMK00345) . 【品檢】測試時依Base色差值管制, 超出管制值時,若TSD2 或 TDCC判定要生產, 請在測試及外觀報表簽名 (RMK00345) . 【品檢】 測試時最後成品要不要生產由 TSD2決定 (RMK00345) . 【品檢】正式生產後, 請保留第二分切試片，簽名當作此生產批對色板, 並請留意同批目視無明顯色差。 (RMK00345) . 【品檢】每一分切留30cm*全寬試片1片裁成A4一片 TO 業務 (RMK00345) . 2.第2Pass (RMK00436) . 2.1.線速: 60mpm 印刷輥號: F24-C1300 (RMK00436) . 2.3.第2Pass生產，前處理不必塗裝。 (RMK00436) . 2.4.出口鋼捲請貼“禁止疊放”紅色標籤。收捲張力設定同rough matt。 (RMK00436) . 2.5.Base 2輥R塗裝，濾心50μ，稀釋Thinner為No.2B，粘度50±10”，PMT設定為232℃。 (RMK00436) . 2.6.Printer Head 2 印刷松木紋圖案 (NBT77S)。 (RMK00436) . 2.7.Printer Head 4 塗裝1E6172，PMT設定為232℃。 (RMK00436) . 2.8.1E6172 Clear有含骨材，塗裝黏度：先以原液塗裝視塗裝板面狀況作調整。 (RMK00436) . 2.9.Clear稀釋Thinner為No.2B，濾心125μ。 (RMK00436) . 1.第1Pass (RMK00595) . 1.1.線速85mpm，只塗裝正面5μ，背面僅前處理不塗漆。 (RMK00595) . 1.2.正面底漆以R塗裝方式，不允許繩紋或塗佈不均..等塗裝缺陷。 (RMK00595) . 1.3.塗佈量請控制95~105%。 (RMK00595) . 1.4.第1Pass生產不用噴背標。 (RMK00595) . 1.5.★生產印刷第一PASS時，出口請收內捲★ (RMK00595) | 訂單:2510DFD053/002 TOL 無 <生產備註> 事項 |  | 訂單 2510DFD053/002 修改記錄如下: 20251015 08:27:34 (21003) 退火碼: >> S1, 用途碼: >> COA020, 背面標示: >> C811, 訂單背面顏色(五碼): >> BW73X, 背面漆膜厚: >> 15, 背面漆塗漆型式幾塗幾烤: >> 2, 鉻酸鹽: >> Z, 訂單厚度: >> 0.35, 訂單重: >> 60, 重量容許率(下限): >> 10, 重量容許率(上限): >> 10, 訂單寬度: >> 914, 鍍製方式: >> BC, 鋼捲內徑: >> 508, 鋼捲下限重: >> 3, 鋼捲上限重: >> 5, 壓花條件碼: >> -, 表面花紋: >> R, 綠色識別碼: >> -, 印刷輥號: >> F24-C1300, 產品代碼: >> PPGL, 皮膜碼: >> -, 單位別: >> M, 油品種類: >> Z, 塗油量: >> Z, 包裝代碼: >> D2 , 保護膜碼: >> -, 客戶試片取樣數量: >> 0, 客戶試片取樣型式: >> -, 調質碼: >> S, 套筒碼: >> S , 規格: >> CGLCC-20, 製造標準: >> CNS, 表面處理劑種類: >> Z, 表面處理劑塗佈量: >> Z, 伸長率測試: >> N, 硬度測試碼: >> N, 抗拉強度測試: >> N, 降伏強度測試: >> N, 厚度變異: >> -1.6, 訂單正面顏色(五碼): >> NBW3Y, 正面漆膜厚: >> NOM, 正面漆塗漆型式幾塗幾烤: >> 2, 修邊碼: >> Y, 重量碼: >> AW, 鋼捲捲向: >> I, 鍍層碼: >> AZ150, | H:厚度偏薄
PPGL | 2510DFD054/001 | 1. 提醒：CNS 第三類保固 PPGL AZ150（含）以上，PPGI Z27 （含）以上 TOP ≧25U , BK 兩層塗裝 (OFP00448)-{.不符.} 2. 再三提醒確認！CNS &JIS 塗裝 PVDF 需要"3類"耐候等級。並注意鍍層或膜厚是否符合.... (OFP00568)-{.不符.} | 1. 部分大陸料含B元素超過CNS規範管制，故請原料CNS規範之訂單不要配大陸料 (OFP00684)-{.不符.} | 1. 訂單若有厚度變異，冷軋厚度公差比照烤漆計算公式 , 但最小為 1/2 公差做設定 (OFP00254)-{.不符.} 2. "偏薄要求訂單" 鍍後厚度減 鍍後厚度下限需大於 0.02 MM,以免發生厚度不足狀況 (OFP00369)-{.不符.} 3. 提醒：CNS 第三類保固 PPGL AZ150（含）以上，PPGI Z27 （含）以上 TOP ≧25U , BK 兩層塗裝 (OFP00448)-{.不符.} 4. 再三提醒確認！CNS &JIS 塗裝 PVDF 需要"3類"耐候等級。並注意鍍層或膜厚是否符合.... (OFP00568)-{.不符.} 5. 部分大陸料含B元素超過CNS規範管制，故請原料CNS規範之訂單不要配大陸料 (OFP00684)-{.不符.} | 訂單:2510DFD054/001 CPL <生產備註> 事項如下 . 除HGI/ HGL 訂單邊緣不噴油. 其餘皆側緣噴油 (RMK00285) | 訂單:2510DFD054/001 CR1 <生產備註> 事項如下 . 完軋寬度超出管制值上限≦2mm時,冷軋繼續生產並填寫品質異常通報單給鍍鋅線,以便調整張力與板溫 (RMK00278) | 訂單:2510DFD054/001 CR2 <生產備註> 事項如下 . 完軋寬度超出管制值上限≦2mm時,冷軋繼續生產並填寫品質異常通報單給鍍鋅線,以便調整張力與板溫 (RMK00278) | 訂單:2510DFD054/001 CG1 <生產備註> 事項如下 . 平板類,鍍鋅生產時SKIN PASS & T/L 請依據鍍鋅標準規定生產 (RMK00100) . 鍍鋅表面不可有鋅痕、壓痕、凹陷、及刮傷 、應變痕等。 (RMK00100) . 出口鋼捲盤捲後目視不允許有鼓起. (RMK00100) | 訂單:2510DFD054/001 CG2 <生產備註> 事項如下 . 平板類,鍍鋅生產時SKIN PASS & T/L 請依據鍍鋅標準規定生產 (RMK00100) . 鍍鋅表面不可有鋅痕、壓痕、凹陷、及刮傷 、應變痕等。 (RMK00100) . 出口鋼捲盤捲後目視不允許有鼓起. (RMK00100) | 訂單:2510DFD054/001 CC1 <生產備註> 事項如下 . 1.本單若塗裝背面漆一律改為REVERSE COATING 例外訂單如下敘述 (RMK00163) . 2.例外訂單為R字頭超低光澤與PVDF (＞25μ)，背面漆可改 NATURE COATING，但搭配底漆避免遮蓋性不佳 (RMK00163) . ★品檢注意！JIS&CNS 訂單必須每滿50噸一定要再做一次TEST (RMK00259) . 1.有客戶要下CNS第3類,以下備註麻煩CCP與TSD遵循,謝謝! (RMK00394) . 1.1.面漆塗佈量務必>=90%（如果背面用面漆也一樣） (RMK00394) . 1.2.務必留30cm*全寬試片1片,供實驗室委託確認SST與QUV性能。並於試片上註明"SST 2000HRS、QUV 1500HRS" (RMK00394) . 【PMT】本單面漆為"PVDF"，經會議決議需量測板溫並記錄之。每一張排程需量測一次否則追究責任 (RMK00503) | 訂單:2510DFD054/001 CC2 <生產備註> 事項如下 . 1.本單若塗裝背面漆一律改為REVERSE COATING 例外訂單如下敘述 (RMK00163) . 2.例外訂單為R字頭超低光澤與PVDF (＞25μ)，背面漆可改 NATURE COATING，但搭配底漆避免遮蓋性不佳 (RMK00163) . ★品檢注意！JIS&CNS 訂單必須每滿50噸一定要再做一次TEST (RMK00259) . 1.有客戶要下CNS第3類,以下備註麻煩CCP與TSD遵循,謝謝! (RMK00394) . 1.1.面漆塗佈量務必>=90%（如果背面用面漆也一樣） (RMK00394) . 1.2.務必留30cm*全寬試片1片,供實驗室委託確認SST與QUV性能。並於試片上註明"SST 2000HRS、QUV 1500HRS" (RMK00394) . 【PMT】本單面漆為"PVDF"，經會議決議需量測板溫並記錄之。每一張排程需量測一次否則追究責任 (RMK00503) | 訂單:2510DFD054/001 RCL 無 <生產備註> 事項 | 訂單:2510DFD054/001 CCPK 無 <生產備註> 事項 | 訂單:2510DFD054/001 CGQC 無 <品檢備註> 事項 | 訂單:2510DFD054/001 CCQC <品檢備註> 事項如下 . 1.本單若塗裝背面漆一律改為REVERSE COATING 例外訂單如下敘述 (RMK00163) . 2.例外訂單為R字頭超低光澤與PVDF (＞25μ)，背面漆可改 NATURE COATING，但搭配底漆避免遮蓋性不佳 (RMK00163) . ★品檢注意！JIS&CNS 訂單必須每滿50噸一定要再做一次TEST (RMK00259) . 1.有客戶要下CNS第3類,以下備註麻煩CCP與TSD遵循,謝謝! (RMK00394) . 1.1.面漆塗佈量務必>=90%（如果背面用面漆也一樣） (RMK00394) . 1.2.務必留30cm*全寬試片1片,供實驗室委託確認SST與QUV性能。並於試片上註明"SST 2000HRS、QUV 1500HRS" (RMK00394) . 【PMT】本單面漆為"PVDF"，經會議決議需量測板溫並記錄之。每一張排程需量測一次否則追究責任 (RMK00503) | 訂單:2510DFD054/001 TOL 無 <生產備註> 事項 |  | 訂單 2510DFD054/001 修改記錄如下: 20251015 11:42:42 (21003) 退火碼: >> S1, 用途碼: >> CIA008, 背面標示: >> C815, 訂單背面顏色(五碼): >> BW73Y, 背面漆膜厚: >> 12.5, 背面漆塗漆型式幾塗幾烤: >> 2, 鉻酸鹽: >> Z, 訂單厚度: >> 0.52, 訂單重: >> 30, 重量容許率(下限): >> 10, 重量容許率(上限): >> 10, 訂單寬度: >> 914, 鍍製方式: >> AC, 鋼捲內徑: >> 508, 鋼捲下限重: >> 3, 鋼捲上限重: >> 5, 壓花條件碼: >> -, 表面花紋: >> R, 綠色識別碼: >> -, 印刷輥號: >> -, 產品代碼: >> PPGL, 皮膜碼: >> -, 單位別: >> M, 油品種類: >> Z, 塗油量: >> Z, 包裝代碼: >> D2 , 保護膜碼: >> -, 客戶試片取樣型式: >> -, 調質碼: >> S, 套筒碼: >> R , 規格: >> CGLC400-30, 製造標準: >> CNS, 表面處理劑種類: >> Z, 表面處理劑塗佈量: >> Z, 伸長率測試: >> N, 硬度測試碼: >> N, 抗拉強度測試: >> N, 降伏強度測試: >> N, 厚度變異: >> -1.4, 訂單正面顏色(五碼): >> FY326, 正面漆膜厚: >> 25, 正面漆塗漆型式幾塗幾烤: >> 2, 修邊碼: >> Y, 重量碼: >> AW, 鋼捲捲向: >> I, 鍍層碼: >> AZ150, | H:厚度偏薄
PPGL | 2510DFD054/002 | 1. 提醒：CNS 第三類保固 PPGL AZ150（含）以上，PPGI Z27 （含）以上 TOP ≧25U , BK 兩層塗裝 (OFP00448)-{.不符.} 2. 再三提醒確認！CNS &JIS 塗裝 PVDF 需要"3類"耐候等級。並注意鍍層或膜厚是否符合.... (OFP00568)-{.不符.} | 1. 部分大陸料含B元素超過CNS規範管制，故請原料CNS規範之訂單不要配大陸料 (OFP00684)-{.不符.} | 1. 訂單若有厚度變異，冷軋厚度公差比照烤漆計算公式 , 但最小為 1/2 公差做設定 (OFP00254)-{.不符.} 2. "偏薄要求訂單" 鍍後厚度減 鍍後厚度下限需大於 0.02 MM,以免發生厚度不足狀況 (OFP00369)-{.不符.} 3. 提醒：CNS 第三類保固 PPGL AZ150（含）以上，PPGI Z27 （含）以上 TOP ≧25U , BK 兩層塗裝 (OFP00448)-{.不符.} 4. 再三提醒確認！CNS &JIS 塗裝 PVDF 需要"3類"耐候等級。並注意鍍層或膜厚是否符合.... (OFP00568)-{.不符.} 5. 部分大陸料含B元素超過CNS規範管制，故請原料CNS規範之訂單不要配大陸料 (OFP00684)-{.不符.} | 訂單:2510DFD054/002 CPL <生產備註> 事項如下 . 除HGI/ HGL 訂單邊緣不噴油. 其餘皆側緣噴油 (RMK00285) | 訂單:2510DFD054/002 CR1 <生產備註> 事項如下 . 完軋寬度超出管制值上限≦2mm時,冷軋繼續生產並填寫品質異常通報單給鍍鋅線,以便調整張力與板溫 (RMK00278) | 訂單:2510DFD054/002 CR2 <生產備註> 事項如下 . 完軋寬度超出管制值上限≦2mm時,冷軋繼續生產並填寫品質異常通報單給鍍鋅線,以便調整張力與板溫 (RMK00278) | 訂單:2510DFD054/002 CG1 <生產備註> 事項如下 . 平板類,鍍鋅生產時SKIN PASS & T/L 請依據鍍鋅標準規定生產 (RMK00100) . 鍍鋅表面不可有鋅痕、壓痕、凹陷、及刮傷 、應變痕等。 (RMK00100) . 出口鋼捲盤捲後目視不允許有鼓起. (RMK00100) | 訂單:2510DFD054/002 CG2 <生產備註> 事項如下 . 平板類,鍍鋅生產時SKIN PASS & T/L 請依據鍍鋅標準規定生產 (RMK00100) . 鍍鋅表面不可有鋅痕、壓痕、凹陷、及刮傷 、應變痕等。 (RMK00100) . 出口鋼捲盤捲後目視不允許有鼓起. (RMK00100) | 訂單:2510DFD054/002 CC1 <生產備註> 事項如下 . 1.本單若塗裝背面漆一律改為REVERSE COATING 例外訂單如下敘述 (RMK00163) . 2.例外訂單為R字頭超低光澤與PVDF (＞25μ)，背面漆可改 NATURE COATING，但搭配底漆避免遮蓋性不佳 (RMK00163) . ★品檢注意！JIS&CNS 訂單必須每滿50噸一定要再做一次TEST (RMK00259) . 1.有客戶要下CNS第3類,以下備註麻煩CCP與TSD遵循,謝謝! (RMK00394) . 1.1.面漆塗佈量務必>=90%（如果背面用面漆也一樣） (RMK00394) . 1.2.務必留30cm*全寬試片1片,供實驗室委託確認SST與QUV性能。並於試片上註明"SST 2000HRS、QUV 1500HRS" (RMK00394) . 【PMT】本單面漆為"PVDF"，經會議決議需量測板溫並記錄之。每一張排程需量測一次否則追究責任 (RMK00503) . 【抽氣量】白色系在CC1生產時,FINISH抽氣量請設定250,如生產中發生色差b值異常升高,請股長再加大抽氣量因應 (RMK00560) | 訂單:2510DFD054/002 CC2 <生產備註> 事項如下 . 1.本單若塗裝背面漆一律改為REVERSE COATING 例外訂單如下敘述 (RMK00163) . 2.例外訂單為R字頭超低光澤與PVDF (＞25μ)，背面漆可改 NATURE COATING，但搭配底漆避免遮蓋性不佳 (RMK00163) . ★品檢注意！JIS&CNS 訂單必須每滿50噸一定要再做一次TEST (RMK00259) . 1.有客戶要下CNS第3類,以下備註麻煩CCP與TSD遵循,謝謝! (RMK00394) . 1.1.面漆塗佈量務必>=90%（如果背面用面漆也一樣） (RMK00394) . 1.2.務必留30cm*全寬試片1片,供實驗室委託確認SST與QUV性能。並於試片上註明"SST 2000HRS、QUV 1500HRS" (RMK00394) . 【PMT】本單面漆為"PVDF"，經會議決議需量測板溫並記錄之。每一張排程需量測一次否則追究責任 (RMK00503) . 【抽氣量】白色系在CC1生產時,FINISH抽氣量請設定250,如生產中發生色差b值異常升高,請股長再加大抽氣量因應 (RMK00560) | 訂單:2510DFD054/002 RCL 無 <生產備註> 事項 | 訂單:2510DFD054/002 CCPK 無 <生產備註> 事項 | 訂單:2510DFD054/002 CGQC 無 <品檢備註> 事項 | 訂單:2510DFD054/002 CCQC <品檢備註> 事項如下 . 1.本單若塗裝背面漆一律改為REVERSE COATING 例外訂單如下敘述 (RMK00163) . 2.例外訂單為R字頭超低光澤與PVDF (＞25μ)，背面漆可改 NATURE COATING，但搭配底漆避免遮蓋性不佳 (RMK00163) . ★品檢注意！JIS&CNS 訂單必須每滿50噸一定要再做一次TEST (RMK00259) . 1.有客戶要下CNS第3類,以下備註麻煩CCP與TSD遵循,謝謝! (RMK00394) . 1.1.面漆塗佈量務必>=90%（如果背面用面漆也一樣） (RMK00394) . 1.2.務必留30cm*全寬試片1片,供實驗室委託確認SST與QUV性能。並於試片上註明"SST 2000HRS、QUV 1500HRS" (RMK00394) . 【PMT】本單面漆為"PVDF"，經會議決議需量測板溫並記錄之。每一張排程需量測一次否則追究責任 (RMK00503) | 訂單:2510DFD054/002 TOL 無 <生產備註> 事項 |  | 訂單 2510DFD054/002 修改記錄如下: 20251015 11:42:45 (21003) 退火碼: >> S1, 用途碼: >> CIA008, 背面標示: >> C815, 訂單背面顏色(五碼): >> BW73Y, 背面漆膜厚: >> 12.5, 背面漆塗漆型式幾塗幾烤: >> 2, 鉻酸鹽: >> Z, 訂單厚度: >> 0.52, 訂單重: >> 30, 重量容許率(下限): >> 10, 重量容許率(上限): >> 10, 訂單寬度: >> 914, 鍍製方式: >> AC, 鋼捲內徑: >> 508, 鋼捲下限重: >> 3, 鋼捲上限重: >> 5, 壓花條件碼: >> -, 表面花紋: >> R, 綠色識別碼: >> -, 印刷輥號: >> -, 產品代碼: >> PPGL, 皮膜碼: >> -, 單位別: >> M, 油品種類: >> Z, 塗油量: >> Z, 包裝代碼: >> D2 , 保護膜碼: >> -, 客戶試片取樣型式: >> -, 調質碼: >> S, 套筒碼: >> R , 規格: >> CGLC400-30, 製造標準: >> CNS, 表面處理劑種類: >> Z, 表面處理劑塗佈量: >> Z, 伸長率測試: >> N, 硬度測試碼: >> N, 抗拉強度測試: >> N, 降伏強度測試: >> N, 厚度變異: >> -1.4, 訂單正面顏色(五碼): >> FW266, 正面漆膜厚: >> 25, 正面漆塗漆型式幾塗幾烤: >> 2, 修邊碼: >> Y, 重量碼: >> AW, 鋼捲捲向: >> I, 鍍層碼: >> AZ150, | H:厚度偏薄
PPGL | 2510DFD054/003 | 1. 提醒：CNS 第三類保固 PPGL AZ150（含）以上，PPGI Z27 （含）以上 TOP ≧25U , BK 兩層塗裝 (OFP00448)-{.不符.} 2. 再三提醒確認！CNS &JIS 塗裝 PVDF 需要"3類"耐候等級。並注意鍍層或膜厚是否符合.... (OFP00568)-{.不符.} | 1. 部分大陸料含B元素超過CNS規範管制，故請原料CNS規範之訂單不要配大陸料 (OFP00684)-{.不符.} | 1. 訂單若有厚度變異，冷軋厚度公差比照烤漆計算公式 , 但最小為 1/2 公差做設定 (OFP00254)-{.不符.} 2. "偏薄要求訂單" 鍍後厚度減 鍍後厚度下限需大於 0.02 MM,以免發生厚度不足狀況 (OFP00369)-{.不符.} 3. 提醒：CNS 第三類保固 PPGL AZ150（含）以上，PPGI Z27 （含）以上 TOP ≧25U , BK 兩層塗裝 (OFP00448)-{.不符.} 4. 再三提醒確認！CNS &JIS 塗裝 PVDF 需要"3類"耐候等級。並注意鍍層或膜厚是否符合.... (OFP00568)-{.不符.} 5. 部分大陸料含B元素超過CNS規範管制，故請原料CNS規範之訂單不要配大陸料 (OFP00684)-{.不符.} | 訂單:2510DFD054/003 CPL <生產備註> 事項如下 . 除HGI/ HGL 訂單邊緣不噴油. 其餘皆側緣噴油 (RMK00285) | 訂單:2510DFD054/003 CR1 <生產備註> 事項如下 . 完軋寬度超出管制值上限≦2mm時,冷軋繼續生產並填寫品質異常通報單給鍍鋅線,以便調整張力與板溫 (RMK00278) | 訂單:2510DFD054/003 CR2 <生產備註> 事項如下 . 完軋寬度超出管制值上限≦2mm時,冷軋繼續生產並填寫品質異常通報單給鍍鋅線,以便調整張力與板溫 (RMK00278) | 訂單:2510DFD054/003 CG1 <生產備註> 事項如下 . 平板類,鍍鋅生產時SKIN PASS & T/L 請依據鍍鋅標準規定生產 (RMK00100) . 鍍鋅表面不可有鋅痕、壓痕、凹陷、及刮傷 、應變痕等。 (RMK00100) . 出口鋼捲盤捲後目視不允許有鼓起. (RMK00100) | 訂單:2510DFD054/003 CG2 <生產備註> 事項如下 . 平板類,鍍鋅生產時SKIN PASS & T/L 請依據鍍鋅標準規定生產 (RMK00100) . 鍍鋅表面不可有鋅痕、壓痕、凹陷、及刮傷 、應變痕等。 (RMK00100) . 出口鋼捲盤捲後目視不允許有鼓起. (RMK00100) | 訂單:2510DFD054/003 CC1 <生產備註> 事項如下 . 1.本單若塗裝背面漆一律改為REVERSE COATING 例外訂單如下敘述 (RMK00163) . 2.例外訂單為R字頭超低光澤與PVDF (＞25μ)，背面漆可改 NATURE COATING，但搭配底漆避免遮蓋性不佳 (RMK00163) . ★品檢注意！JIS&CNS 訂單必須每滿50噸一定要再做一次TEST (RMK00259) . 1.有客戶要下CNS第3類,以下備註麻煩CCP與TSD遵循,謝謝! (RMK00394) . 1.1.面漆塗佈量務必>=90%（如果背面用面漆也一樣） (RMK00394) . 1.2.務必留30cm*全寬試片1片,供實驗室委託確認SST與QUV性能。並於試片上註明"SST 2000HRS、QUV 1500HRS" (RMK00394) . 【PMT】本單面漆為"PVDF"，經會議決議需量測板溫並記錄之。每一張排程需量測一次否則追究責任 (RMK00503) . 【水痕】因YCP 近似深黑色水痕可能嚴重，因此指定CC1生產注意W/Q 使用純水與水量控制 (RMK00596) | 訂單:2510DFD054/003 CC2 <生產備註> 事項如下 . 1.本單若塗裝背面漆一律改為REVERSE COATING 例外訂單如下敘述 (RMK00163) . 2.例外訂單為R字頭超低光澤與PVDF (＞25μ)，背面漆可改 NATURE COATING，但搭配底漆避免遮蓋性不佳 (RMK00163) . ★品檢注意！JIS&CNS 訂單必須每滿50噸一定要再做一次TEST (RMK00259) . 1.有客戶要下CNS第3類,以下備註麻煩CCP與TSD遵循,謝謝! (RMK00394) . 1.1.面漆塗佈量務必>=90%（如果背面用面漆也一樣） (RMK00394) . 1.2.務必留30cm*全寬試片1片,供實驗室委託確認SST與QUV性能。並於試片上註明"SST 2000HRS、QUV 1500HRS" (RMK00394) . 【PMT】本單面漆為"PVDF"，經會議決議需量測板溫並記錄之。每一張排程需量測一次否則追究責任 (RMK00503) . 【水痕】因YCP 近似深黑色水痕可能嚴重，因此指定CC1生產注意W/Q 使用純水與水量控制 (RMK00596) | 訂單:2510DFD054/003 RCL 無 <生產備註> 事項 | 訂單:2510DFD054/003 CCPK 無 <生產備註> 事項 | 訂單:2510DFD054/003 CGQC 無 <品檢備註> 事項 | 訂單:2510DFD054/003 CCQC <品檢備註> 事項如下 . 1.本單若塗裝背面漆一律改為REVERSE COATING 例外訂單如下敘述 (RMK00163) . 2.例外訂單為R字頭超低光澤與PVDF (＞25μ)，背面漆可改 NATURE COATING，但搭配底漆避免遮蓋性不佳 (RMK00163) . ★品檢注意！JIS&CNS 訂單必須每滿50噸一定要再做一次TEST (RMK00259) . 1.有客戶要下CNS第3類,以下備註麻煩CCP與TSD遵循,謝謝! (RMK00394) . 1.1.面漆塗佈量務必>=90%（如果背面用面漆也一樣） (RMK00394) . 1.2.務必留30cm*全寬試片1片,供實驗室委託確認SST與QUV性能。並於試片上註明"SST 2000HRS、QUV 1500HRS" (RMK00394) . 【PMT】本單面漆為"PVDF"，經會議決議需量測板溫並記錄之。每一張排程需量測一次否則追究責任 (RMK00503) | 訂單:2510DFD054/003 TOL 無 <生產備註> 事項 |  | 訂單 2510DFD054/003 修改記錄如下: 20251015 11:42:48 (21003) 退火碼: >> S1, 用途碼: >> CIA008, 背面標示: >> C815, 訂單背面顏色(五碼): >> BW73Y, 背面漆膜厚: >> 12.5, 背面漆塗漆型式幾塗幾烤: >> 2, 鉻酸鹽: >> Z, 訂單厚度: >> 0.52, 訂單重: >> 30, 重量容許率(下限): >> 10, 重量容許率(上限): >> 10, 訂單寬度: >> 914, 鍍製方式: >> AC, 鋼捲內徑: >> 508, 鋼捲下限重: >> 3, 鋼捲上限重: >> 5, 壓花條件碼: >> -, 表面花紋: >> R, 綠色識別碼: >> -, 印刷輥號: >> -, 產品代碼: >> PPGL, 皮膜碼: >> -, 單位別: >> M, 油品種類: >> Z, 塗油量: >> Z, 包裝代碼: >> D2 , 保護膜碼: >> -, 客戶試片取樣型式: >> -, 調質碼: >> S, 套筒碼: >> R , 規格: >> CGLC400-30, 製造標準: >> CNS, 表面處理劑種類: >> Z, 表面處理劑塗佈量: >> Z, 伸長率測試: >> N, 硬度測試碼: >> N, 抗拉強度測試: >> N, 降伏強度測試: >> N, 厚度變異: >> -1.4, 訂單正面顏色(五碼): >> FY396, 正面漆膜厚: >> 25, 正面漆塗漆型式幾塗幾烤: >> 2, 修邊碼: >> Y, 重量碼: >> AW, 鋼捲捲向: >> I, 鍍層碼: >> AZ150, | H:厚度偏薄
PPGL | 2510DFD054/004 | 1. 提醒：CNS 第三類保固 PPGL AZ150（含）以上，PPGI Z27 （含）以上 TOP ≧25U , BK 兩層塗裝 (OFP00448)-{.不符.} 2. 再三提醒確認！CNS &JIS 塗裝 PVDF 需要"3類"耐候等級。並注意鍍層或膜厚是否符合.... (OFP00568)-{.不符.} | 1. 部分大陸料含B元素超過CNS規範管制，故請原料CNS規範之訂單不要配大陸料 (OFP00684)-{.不符.} | 1. 訂單若有厚度變異，冷軋厚度公差比照烤漆計算公式 , 但最小為 1/2 公差做設定 (OFP00254)-{.不符.} 2. "偏薄要求訂單" 鍍後厚度減 鍍後厚度下限需大於 0.02 MM,以免發生厚度不足狀況 (OFP00369)-{.不符.} 3. 提醒：CNS 第三類保固 PPGL AZ150（含）以上，PPGI Z27 （含）以上 TOP ≧25U , BK 兩層塗裝 (OFP00448)-{.不符.} 4. 再三提醒確認！CNS &JIS 塗裝 PVDF 需要"3類"耐候等級。並注意鍍層或膜厚是否符合.... (OFP00568)-{.不符.} 5. 部分大陸料含B元素超過CNS規範管制，故請原料CNS規範之訂單不要配大陸料 (OFP00684)-{.不符.} | 訂單:2510DFD054/004 CPL <生產備註> 事項如下 . 除HGI/ HGL 訂單邊緣不噴油. 其餘皆側緣噴油 (RMK00285) | 訂單:2510DFD054/004 CR1 <生產備註> 事項如下 . 完軋寬度超出管制值上限≦2mm時,冷軋繼續生產並填寫品質異常通報單給鍍鋅線,以便調整張力與板溫 (RMK00278) | 訂單:2510DFD054/004 CR2 <生產備註> 事項如下 . 完軋寬度超出管制值上限≦2mm時,冷軋繼續生產並填寫品質異常通報單給鍍鋅線,以便調整張力與板溫 (RMK00278) | 訂單:2510DFD054/004 CG1 <生產備註> 事項如下 . 平板類,鍍鋅生產時SKIN PASS & T/L 請依據鍍鋅標準規定生產 (RMK00100) . 鍍鋅表面不可有鋅痕、壓痕、凹陷、及刮傷 、應變痕等。 (RMK00100) . 出口鋼捲盤捲後目視不允許有鼓起. (RMK00100) | 訂單:2510DFD054/004 CG2 <生產備註> 事項如下 . 平板類,鍍鋅生產時SKIN PASS & T/L 請依據鍍鋅標準規定生產 (RMK00100) . 鍍鋅表面不可有鋅痕、壓痕、凹陷、及刮傷 、應變痕等。 (RMK00100) . 出口鋼捲盤捲後目視不允許有鼓起. (RMK00100) | 訂單:2510DFD054/004 CC1 <生產備註> 事項如下 . 1.本單若塗裝背面漆一律改為REVERSE COATING 例外訂單如下敘述 (RMK00163) . 2.例外訂單為R字頭超低光澤與PVDF (＞25μ)，背面漆可改 NATURE COATING，但搭配底漆避免遮蓋性不佳 (RMK00163) . ★品檢注意！JIS&CNS 訂單必須每滿50噸一定要再做一次TEST (RMK00259) . 1.有客戶要下CNS第3類,以下備註麻煩CCP與TSD遵循,謝謝! (RMK00394) . 1.1.面漆塗佈量務必>=90%（如果背面用面漆也一樣） (RMK00394) . 1.2.務必留30cm*全寬試片1片,供實驗室委託確認SST與QUV性能。並於試片上註明"SST 2000HRS、QUV 1500HRS" (RMK00394) . 【PMT】本單面漆為"PVDF"，經會議決議需量測板溫並記錄之。每一張排程需量測一次否則追究責任 (RMK00503) . 【抽氣量】白色系在CC1生產時,FINISH抽氣量請設定250,如生產中發生色差b值異常升高,請股長再加大抽氣量因應 (RMK00560) | 訂單:2510DFD054/004 CC2 <生產備註> 事項如下 . 1.本單若塗裝背面漆一律改為REVERSE COATING 例外訂單如下敘述 (RMK00163) . 2.例外訂單為R字頭超低光澤與PVDF (＞25μ)，背面漆可改 NATURE COATING，但搭配底漆避免遮蓋性不佳 (RMK00163) . ★品檢注意！JIS&CNS 訂單必須每滿50噸一定要再做一次TEST (RMK00259) . 1.有客戶要下CNS第3類,以下備註麻煩CCP與TSD遵循,謝謝! (RMK00394) . 1.1.面漆塗佈量務必>=90%（如果背面用面漆也一樣） (RMK00394) . 1.2.務必留30cm*全寬試片1片,供實驗室委託確認SST與QUV性能。並於試片上註明"SST 2000HRS、QUV 1500HRS" (RMK00394) . 【PMT】本單面漆為"PVDF"，經會議決議需量測板溫並記錄之。每一張排程需量測一次否則追究責任 (RMK00503) . 【抽氣量】白色系在CC1生產時,FINISH抽氣量請設定250,如生產中發生色差b值異常升高,請股長再加大抽氣量因應 (RMK00560) | 訂單:2510DFD054/004 RCL 無 <生產備註> 事項 | 訂單:2510DFD054/004 CCPK 無 <生產備註> 事項 | 訂單:2510DFD054/004 CGQC 無 <品檢備註> 事項 | 訂單:2510DFD054/004 CCQC <品檢備註> 事項如下 . 1.本單若塗裝背面漆一律改為REVERSE COATING 例外訂單如下敘述 (RMK00163) . 2.例外訂單為R字頭超低光澤與PVDF (＞25μ)，背面漆可改 NATURE COATING，但搭配底漆避免遮蓋性不佳 (RMK00163) . ★品檢注意！JIS&CNS 訂單必須每滿50噸一定要再做一次TEST (RMK00259) . 1.有客戶要下CNS第3類,以下備註麻煩CCP與TSD遵循,謝謝! (RMK00394) . 1.1.面漆塗佈量務必>=90%（如果背面用面漆也一樣） (RMK00394) . 1.2.務必留30cm*全寬試片1片,供實驗室委託確認SST與QUV性能。並於試片上註明"SST 2000HRS、QUV 1500HRS" (RMK00394) . 【PMT】本單面漆為"PVDF"，經會議決議需量測板溫並記錄之。每一張排程需量測一次否則追究責任 (RMK00503) | 訂單:2510DFD054/004 TOL 無 <生產備註> 事項 |  | 訂單 2510DFD054/004 修改記錄如下: 20251015 11:42:50 (21003) 退火碼: >> S1, 用途碼: >> CIA008, 背面標示: >> C815, 訂單背面顏色(五碼): >> BW73Y, 背面漆膜厚: >> 12.5, 背面漆塗漆型式幾塗幾烤: >> 2, 鉻酸鹽: >> Z, 訂單厚度: >> 0.52, 訂單重: >> 60, 重量容許率(下限): >> 10, 重量容許率(上限): >> 10, 訂單寬度: >> 914, 鍍製方式: >> AC, 鋼捲內徑: >> 508, 鋼捲下限重: >> 3, 鋼捲上限重: >> 5, 壓花條件碼: >> -, 表面花紋: >> R, 綠色識別碼: >> -, 印刷輥號: >> -, 產品代碼: >> PPGL, 皮膜碼: >> -, 單位別: >> M, 油品種類: >> Z, 塗油量: >> Z, 包裝代碼: >> D2 , 保護膜碼: >> -, 客戶試片取樣型式: >> -, 調質碼: >> S, 套筒碼: >> R , 規格: >> CGLC400-30, 製造標準: >> CNS, 表面處理劑種類: >> Z, 表面處理劑塗佈量: >> Z, 伸長率測試: >> N, 硬度測試碼: >> N, 抗拉強度測試: >> N, 降伏強度測試: >> N, 厚度變異: >> -1.4, 訂單正面顏色(五碼): >> FW386, 正面漆膜厚: >> 25, 正面漆塗漆型式幾塗幾烤: >> 2, 修邊碼: >> Y, 重量碼: >> AW, 鋼捲捲向: >> I, 鍍層碼: >> AZ150, | H:厚度偏薄
PPGL | 2510DFD054/005 | 1. 提醒：CNS 第三類保固 PPGL AZ150（含）以上，PPGI Z27 （含）以上 TOP ≧25U , BK 兩層塗裝 (OFP00448)-{.不符.} 2. 再三提醒確認！CNS &JIS 塗裝 PVDF 需要"3類"耐候等級。並注意鍍層或膜厚是否符合.... (OFP00568)-{.不符.} | 1. 部分大陸料含B元素超過CNS規範管制，故請原料CNS規範之訂單不要配大陸料 (OFP00684)-{.不符.} | 1. 訂單若有厚度變異，冷軋厚度公差比照烤漆計算公式 , 但最小為 1/2 公差做設定 (OFP00254)-{.不符.} 2. "偏薄要求訂單" 鍍後厚度減 鍍後厚度下限需大於 0.02 MM,以免發生厚度不足狀況 (OFP00369)-{.不符.} 3. 提醒：CNS 第三類保固 PPGL AZ150（含）以上，PPGI Z27 （含）以上 TOP ≧25U , BK 兩層塗裝 (OFP00448)-{.不符.} 4. 再三提醒確認！CNS &JIS 塗裝 PVDF 需要"3類"耐候等級。並注意鍍層或膜厚是否符合.... (OFP00568)-{.不符.} 5. 部分大陸料含B元素超過CNS規範管制，故請原料CNS規範之訂單不要配大陸料 (OFP00684)-{.不符.} | 訂單:2510DFD054/005 CPL <生產備註> 事項如下 . 除HGI/ HGL 訂單邊緣不噴油. 其餘皆側緣噴油 (RMK00285) | 訂單:2510DFD054/005 CR1 <生產備註> 事項如下 . 完軋寬度超出管制值上限≦2mm時,冷軋繼續生產並填寫品質異常通報單給鍍鋅線,以便調整張力與板溫 (RMK00278) | 訂單:2510DFD054/005 CR2 <生產備註> 事項如下 . 完軋寬度超出管制值上限≦2mm時,冷軋繼續生產並填寫品質異常通報單給鍍鋅線,以便調整張力與板溫 (RMK00278) | 訂單:2510DFD054/005 CG1 <生產備註> 事項如下 . 平板類,鍍鋅生產時SKIN PASS & T/L 請依據鍍鋅標準規定生產 (RMK00100) . 鍍鋅表面不可有鋅痕、壓痕、凹陷、及刮傷 、應變痕等。 (RMK00100) . 出口鋼捲盤捲後目視不允許有鼓起. (RMK00100) | 訂單:2510DFD054/005 CG2 <生產備註> 事項如下 . 平板類,鍍鋅生產時SKIN PASS & T/L 請依據鍍鋅標準規定生產 (RMK00100) . 鍍鋅表面不可有鋅痕、壓痕、凹陷、及刮傷 、應變痕等。 (RMK00100) . 出口鋼捲盤捲後目視不允許有鼓起. (RMK00100) | 訂單:2510DFD054/005 CC1 <生產備註> 事項如下 . 1.本單若塗裝背面漆一律改為REVERSE COATING 例外訂單如下敘述 (RMK00163) . 2.例外訂單為R字頭超低光澤與PVDF (＞25μ)，背面漆可改 NATURE COATING，但搭配底漆避免遮蓋性不佳 (RMK00163) . ★品檢注意！JIS&CNS 訂單必須每滿50噸一定要再做一次TEST (RMK00259) . 1.有客戶要下CNS第3類,以下備註麻煩CCP與TSD遵循,謝謝! (RMK00394) . 1.1.面漆塗佈量務必>=90%（如果背面用面漆也一樣） (RMK00394) . 1.2.務必留30cm*全寬試片1片,供實驗室委託確認SST與QUV性能。並於試片上註明"SST 2000HRS、QUV 1500HRS" (RMK00394) . 【PMT】本單面漆為"PVDF"，經會議決議需量測板溫並記錄之。每一張排程需量測一次否則追究責任 (RMK00503) | 訂單:2510DFD054/005 CC2 <生產備註> 事項如下 . 1.本單若塗裝背面漆一律改為REVERSE COATING 例外訂單如下敘述 (RMK00163) . 2.例外訂單為R字頭超低光澤與PVDF (＞25μ)，背面漆可改 NATURE COATING，但搭配底漆避免遮蓋性不佳 (RMK00163) . ★品檢注意！JIS&CNS 訂單必須每滿50噸一定要再做一次TEST (RMK00259) . 1.有客戶要下CNS第3類,以下備註麻煩CCP與TSD遵循,謝謝! (RMK00394) . 1.1.面漆塗佈量務必>=90%（如果背面用面漆也一樣） (RMK00394) . 1.2.務必留30cm*全寬試片1片,供實驗室委託確認SST與QUV性能。並於試片上註明"SST 2000HRS、QUV 1500HRS" (RMK00394) . 【PMT】本單面漆為"PVDF"，經會議決議需量測板溫並記錄之。每一張排程需量測一次否則追究責任 (RMK00503) | 訂單:2510DFD054/005 RCL 無 <生產備註> 事項 | 訂單:2510DFD054/005 CCPK 無 <生產備註> 事項 | 訂單:2510DFD054/005 CGQC 無 <品檢備註> 事項 | 訂單:2510DFD054/005 CCQC <品檢備註> 事項如下 . 1.本單若塗裝背面漆一律改為REVERSE COATING 例外訂單如下敘述 (RMK00163) . 2.例外訂單為R字頭超低光澤與PVDF (＞25μ)，背面漆可改 NATURE COATING，但搭配底漆避免遮蓋性不佳 (RMK00163) . ★品檢注意！JIS&CNS 訂單必須每滿50噸一定要再做一次TEST (RMK00259) . 1.有客戶要下CNS第3類,以下備註麻煩CCP與TSD遵循,謝謝! (RMK00394) . 1.1.面漆塗佈量務必>=90%（如果背面用面漆也一樣） (RMK00394) . 1.2.務必留30cm*全寬試片1片,供實驗室委託確認SST與QUV性能。並於試片上註明"SST 2000HRS、QUV 1500HRS" (RMK00394) . 【PMT】本單面漆為"PVDF"，經會議決議需量測板溫並記錄之。每一張排程需量測一次否則追究責任 (RMK00503) | 訂單:2510DFD054/005 TOL 無 <生產備註> 事項 |  | 訂單 2510DFD054/005 修改記錄如下: 20251015 11:42:52 (21003) 退火碼: >> S1, 用途碼: >> CIA008, 背面標示: >> C815, 訂單背面顏色(五碼): >> BW73Y, 背面漆膜厚: >> 12.5, 背面漆塗漆型式幾塗幾烤: >> 2, 鉻酸鹽: >> Z, 訂單厚度: >> 0.52, 訂單重: >> 30, 重量容許率(下限): >> 10, 重量容許率(上限): >> 10, 訂單寬度: >> 914, 鍍製方式: >> AC, 鋼捲內徑: >> 508, 鋼捲下限重: >> 3, 鋼捲上限重: >> 5, 壓花條件碼: >> -, 表面花紋: >> R, 綠色識別碼: >> -, 印刷輥號: >> -, 產品代碼: >> PPGL, 皮膜碼: >> -, 單位別: >> M, 油品種類: >> Z, 塗油量: >> Z, 包裝代碼: >> D2 , 保護膜碼: >> -, 客戶試片取樣型式: >> -, 調質碼: >> S, 套筒碼: >> R , 規格: >> CGLC400-30, 製造標準: >> CNS, 表面處理劑種類: >> Z, 表面處理劑塗佈量: >> Z, 伸長率測試: >> N, 硬度測試碼: >> N, 抗拉強度測試: >> N, 降伏強度測試: >> N, 厚度變異: >> -1.4, 訂單正面顏色(五碼): >> FG606, 正面漆膜厚: >> 25, 正面漆塗漆型式幾塗幾烤: >> 2, 修邊碼: >> Y, 重量碼: >> AW, 鋼捲捲向: >> I, 鍍層碼: >> AZ150, | H:厚度偏薄
PPGL | 2510DFD054/006 | 1. 提醒：CNS 第三類保固 PPGL AZ150（含）以上，PPGI Z27 （含）以上 TOP ≧25U , BK 兩層塗裝 (OFP00448)-{.不符.} 2. 再三提醒確認！CNS &JIS 塗裝 PVDF 需要"3類"耐候等級。並注意鍍層或膜厚是否符合.... (OFP00568)-{.不符.} | 1. 部分大陸料含B元素超過CNS規範管制，故請原料CNS規範之訂單不要配大陸料 (OFP00684)-{.不符.} | 1. 訂單若有厚度變異，冷軋厚度公差比照烤漆計算公式 , 但最小為 1/2 公差做設定 (OFP00254)-{.不符.} 2. "偏薄要求訂單" 鍍後厚度減 鍍後厚度下限需大於 0.02 MM,以免發生厚度不足狀況 (OFP00369)-{.不符.} 3. 提醒：CNS 第三類保固 PPGL AZ150（含）以上，PPGI Z27 （含）以上 TOP ≧25U , BK 兩層塗裝 (OFP00448)-{.不符.} 4. 再三提醒確認！CNS &JIS 塗裝 PVDF 需要"3類"耐候等級。並注意鍍層或膜厚是否符合.... (OFP00568)-{.不符.} 5. 部分大陸料含B元素超過CNS規範管制，故請原料CNS規範之訂單不要配大陸料 (OFP00684)-{.不符.} | 訂單:2510DFD054/006 CPL <生產備註> 事項如下 . 除HGI/ HGL 訂單邊緣不噴油. 其餘皆側緣噴油 (RMK00285) | 訂單:2510DFD054/006 CR1 <生產備註> 事項如下 . 完軋寬度超出管制值上限≦2mm時,冷軋繼續生產並填寫品質異常通報單給鍍鋅線,以便調整張力與板溫 (RMK00278) | 訂單:2510DFD054/006 CR2 <生產備註> 事項如下 . 完軋寬度超出管制值上限≦2mm時,冷軋繼續生產並填寫品質異常通報單給鍍鋅線,以便調整張力與板溫 (RMK00278) | 訂單:2510DFD054/006 CG1 <生產備註> 事項如下 . 平板類,鍍鋅生產時SKIN PASS & T/L 請依據鍍鋅標準規定生產 (RMK00100) . 鍍鋅表面不可有鋅痕、壓痕、凹陷、及刮傷 、應變痕等。 (RMK00100) . 出口鋼捲盤捲後目視不允許有鼓起. (RMK00100) | 訂單:2510DFD054/006 CG2 <生產備註> 事項如下 . 平板類,鍍鋅生產時SKIN PASS & T/L 請依據鍍鋅標準規定生產 (RMK00100) . 鍍鋅表面不可有鋅痕、壓痕、凹陷、及刮傷 、應變痕等。 (RMK00100) . 出口鋼捲盤捲後目視不允許有鼓起. (RMK00100) | 訂單:2510DFD054/006 CC1 <生產備註> 事項如下 . 1.本單若塗裝背面漆一律改為REVERSE COATING 例外訂單如下敘述 (RMK00163) . 2.例外訂單為R字頭超低光澤與PVDF (＞25μ)，背面漆可改 NATURE COATING，但搭配底漆避免遮蓋性不佳 (RMK00163) . ★品檢注意！JIS&CNS 訂單必須每滿50噸一定要再做一次TEST (RMK00259) . 1.有客戶要下CNS第3類,以下備註麻煩CCP與TSD遵循,謝謝! (RMK00394) . 1.1.面漆塗佈量務必>=90%（如果背面用面漆也一樣） (RMK00394) . 1.2.務必留30cm*全寬試片1片,供實驗室委託確認SST與QUV性能。並於試片上註明"SST 2000HRS、QUV 1500HRS" (RMK00394) . 【PMT】本單面漆為"PVDF"，經會議決議需量測板溫並記錄之。每一張排程需量測一次否則追究責任 (RMK00503) | 訂單:2510DFD054/006 CC2 <生產備註> 事項如下 . 1.本單若塗裝背面漆一律改為REVERSE COATING 例外訂單如下敘述 (RMK00163) . 2.例外訂單為R字頭超低光澤與PVDF (＞25μ)，背面漆可改 NATURE COATING，但搭配底漆避免遮蓋性不佳 (RMK00163) . ★品檢注意！JIS&CNS 訂單必須每滿50噸一定要再做一次TEST (RMK00259) . 1.有客戶要下CNS第3類,以下備註麻煩CCP與TSD遵循,謝謝! (RMK00394) . 1.1.面漆塗佈量務必>=90%（如果背面用面漆也一樣） (RMK00394) . 1.2.務必留30cm*全寬試片1片,供實驗室委託確認SST與QUV性能。並於試片上註明"SST 2000HRS、QUV 1500HRS" (RMK00394) . 【PMT】本單面漆為"PVDF"，經會議決議需量測板溫並記錄之。每一張排程需量測一次否則追究責任 (RMK00503) | 訂單:2510DFD054/006 RCL 無 <生產備註> 事項 | 訂單:2510DFD054/006 CCPK 無 <生產備註> 事項 | 訂單:2510DFD054/006 CGQC 無 <品檢備註> 事項 | 訂單:2510DFD054/006 CCQC <品檢備註> 事項如下 . 1.本單若塗裝背面漆一律改為REVERSE COATING 例外訂單如下敘述 (RMK00163) . 2.例外訂單為R字頭超低光澤與PVDF (＞25μ)，背面漆可改 NATURE COATING，但搭配底漆避免遮蓋性不佳 (RMK00163) . ★品檢注意！JIS&CNS 訂單必須每滿50噸一定要再做一次TEST (RMK00259) . 1.有客戶要下CNS第3類,以下備註麻煩CCP與TSD遵循,謝謝! (RMK00394) . 1.1.面漆塗佈量務必>=90%（如果背面用面漆也一樣） (RMK00394) . 1.2.務必留30cm*全寬試片1片,供實驗室委託確認SST與QUV性能。並於試片上註明"SST 2000HRS、QUV 1500HRS" (RMK00394) . 【PMT】本單面漆為"PVDF"，經會議決議需量測板溫並記錄之。每一張排程需量測一次否則追究責任 (RMK00503) | 訂單:2510DFD054/006 TOL 無 <生產備註> 事項 |  | 訂單 2510DFD054/006 修改記錄如下: 20251015 11:42:55 (21003) 退火碼: >> S1, 用途碼: >> CIA008, 背面標示: >> C815, 訂單背面顏色(五碼): >> BW73Y, 背面漆膜厚: >> 12.5, 背面漆塗漆型式幾塗幾烤: >> 2, 鉻酸鹽: >> Z, 訂單厚度: >> 0.52, 訂單重: >> 30, 重量容許率(下限): >> 10, 重量容許率(上限): >> 10, 訂單寬度: >> 914, 鍍製方式: >> AC, 鋼捲內徑: >> 508, 鋼捲下限重: >> 3, 鋼捲上限重: >> 5, 壓花條件碼: >> -, 表面花紋: >> R, 綠色識別碼: >> -, 印刷輥號: >> -, 產品代碼: >> PPGL, 皮膜碼: >> -, 單位別: >> M, 油品種類: >> Z, 塗油量: >> Z, 包裝代碼: >> D2 , 保護膜碼: >> -, 客戶試片取樣型式: >> -, 調質碼: >> S, 套筒碼: >> R , 規格: >> CGLC400-30, 製造標準: >> CNS, 表面處理劑種類: >> Z, 表面處理劑塗佈量: >> Z, 伸長率測試: >> N, 硬度測試碼: >> N, 抗拉強度測試: >> N, 降伏強度測試: >> N, 厚度變異: >> -1.4, 訂單正面顏色(五碼): >> FL507, 正面漆膜厚: >> 25, 正面漆塗漆型式幾塗幾烤: >> 2, 修邊碼: >> Y, 重量碼: >> AW, 鋼捲捲向: >> I, 鍍層碼: >> AZ150, | H:厚度偏薄
PPGL | 2510DFD054/007 | 1. 提醒：CNS 第三類保固 PPGL AZ150（含）以上，PPGI Z27 （含）以上 TOP ≧25U , BK 兩層塗裝 (OFP00448)-{.不符.} 2. 再三提醒確認！CNS &JIS 塗裝 PVDF 需要"3類"耐候等級。並注意鍍層或膜厚是否符合.... (OFP00568)-{.不符.} | 1. 部分大陸料含B元素超過CNS規範管制，故請原料CNS規範之訂單不要配大陸料 (OFP00684)-{.不符.} | 1. 訂單若有厚度變異，冷軋厚度公差比照烤漆計算公式 , 但最小為 1/2 公差做設定 (OFP00254)-{.不符.} 2. "偏薄要求訂單" 鍍後厚度減 鍍後厚度下限需大於 0.02 MM,以免發生厚度不足狀況 (OFP00369)-{.不符.} 3. 提醒：CNS 第三類保固 PPGL AZ150（含）以上，PPGI Z27 （含）以上 TOP ≧25U , BK 兩層塗裝 (OFP00448)-{.不符.} 4. 再三提醒確認！CNS &JIS 塗裝 PVDF 需要"3類"耐候等級。並注意鍍層或膜厚是否符合.... (OFP00568)-{.不符.} 5. 部分大陸料含B元素超過CNS規範管制，故請原料CNS規範之訂單不要配大陸料 (OFP00684)-{.不符.} | 訂單:2510DFD054/007 CPL <生產備註> 事項如下 . 除HGI/ HGL 訂單邊緣不噴油. 其餘皆側緣噴油 (RMK00285) | 訂單:2510DFD054/007 CR1 無 <生產備註> 事項 | 訂單:2510DFD054/007 CR2 無 <生產備註> 事項 | 訂單:2510DFD054/007 CG1 <生產備註> 事項如下 . 平板類,鍍鋅生產時SKIN PASS & T/L 請依據鍍鋅標準規定生產 (RMK00100) . 鍍鋅表面不可有鋅痕、壓痕、凹陷、及刮傷 、應變痕等。 (RMK00100) . 出口鋼捲盤捲後目視不允許有鼓起. (RMK00100) . 鍍層 AZ150 (含) 以上 , 鋅花等級 C~E 目標D，避免鋅花晶界明顯後續造成烤漆點狀未塗漆。 (RMK00565) | 訂單:2510DFD054/007 CG2 <生產備註> 事項如下 . 平板類,鍍鋅生產時SKIN PASS & T/L 請依據鍍鋅標準規定生產 (RMK00100) . 鍍鋅表面不可有鋅痕、壓痕、凹陷、及刮傷 、應變痕等。 (RMK00100) . 出口鋼捲盤捲後目視不允許有鼓起. (RMK00100) . 鍍層 AZ150 (含) 以上 , 鋅花等級 C~E 目標D，避免鋅花晶界明顯後續造成烤漆點狀未塗漆。 (RMK00565) | 訂單:2510DFD054/007 CC1 <生產備註> 事項如下 . 1.本單若塗裝背面漆一律改為REVERSE COATING 例外訂單如下敘述 (RMK00163) . 2.例外訂單為R字頭超低光澤與PVDF (＞25μ)，背面漆可改 NATURE COATING，但搭配底漆避免遮蓋性不佳 (RMK00163) . ★品檢注意！JIS&CNS 訂單必須每滿50噸一定要再做一次TEST (RMK00259) . 1.有客戶要下CNS第3類,以下備註麻煩CCP與TSD遵循,謝謝! (RMK00394) . 1.1.面漆塗佈量務必>=90%（如果背面用面漆也一樣） (RMK00394) . 1.2.務必留30cm*全寬試片1片,供實驗室委託確認SST與QUV性能。並於試片上註明"SST 2000HRS、QUV 1500HRS" (RMK00394) . 【PMT】本單面漆為"PVDF"，經會議決議需量測板溫並記錄之。每一張排程需量測一次否則追究責任 (RMK00503) | 訂單:2510DFD054/007 CC2 <生產備註> 事項如下 . 1.本單若塗裝背面漆一律改為REVERSE COATING 例外訂單如下敘述 (RMK00163) . 2.例外訂單為R字頭超低光澤與PVDF (＞25μ)，背面漆可改 NATURE COATING，但搭配底漆避免遮蓋性不佳 (RMK00163) . ★品檢注意！JIS&CNS 訂單必須每滿50噸一定要再做一次TEST (RMK00259) . 1.有客戶要下CNS第3類,以下備註麻煩CCP與TSD遵循,謝謝! (RMK00394) . 1.1.面漆塗佈量務必>=90%（如果背面用面漆也一樣） (RMK00394) . 1.2.務必留30cm*全寬試片1片,供實驗室委託確認SST與QUV性能。並於試片上註明"SST 2000HRS、QUV 1500HRS" (RMK00394) . 【PMT】本單面漆為"PVDF"，經會議決議需量測板溫並記錄之。每一張排程需量測一次否則追究責任 (RMK00503) | 訂單:2510DFD054/007 RCL 無 <生產備註> 事項 | 訂單:2510DFD054/007 CCPK 無 <生產備註> 事項 | 訂單:2510DFD054/007 CGQC <品檢備註> 事項如下 . 鍍層 AZ150 (含) 以上 , 鋅花等級 C~E 目標D，避免鋅花晶界明顯後續造成烤漆點狀未塗漆。 (RMK00565) | 訂單:2510DFD054/007 CCQC <品檢備註> 事項如下 . 1.本單若塗裝背面漆一律改為REVERSE COATING 例外訂單如下敘述 (RMK00163) . 2.例外訂單為R字頭超低光澤與PVDF (＞25μ)，背面漆可改 NATURE COATING，但搭配底漆避免遮蓋性不佳 (RMK00163) . ★品檢注意！JIS&CNS 訂單必須每滿50噸一定要再做一次TEST (RMK00259) . 1.有客戶要下CNS第3類,以下備註麻煩CCP與TSD遵循,謝謝! (RMK00394) . 1.1.面漆塗佈量務必>=90%（如果背面用面漆也一樣） (RMK00394) . 1.2.務必留30cm*全寬試片1片,供實驗室委託確認SST與QUV性能。並於試片上註明"SST 2000HRS、QUV 1500HRS" (RMK00394) . 【PMT】本單面漆為"PVDF"，經會議決議需量測板溫並記錄之。每一張排程需量測一次否則追究責任 (RMK00503) | 訂單:2510DFD054/007 TOL 無 <生產備註> 事項 |  | 訂單 2510DFD054/007 修改記錄如下: 20251015 11:42:58 (21003) 退火碼: >> H2, 用途碼: >> CIA008, 背面標示: >> C815, 訂單背面顏色(五碼): >> BW73Y, 背面漆膜厚: >> 12.5, 背面漆塗漆型式幾塗幾烤: >> 2, 鉻酸鹽: >> Z, 訂單厚度: >> 0.52, 訂單重: >> 30, 重量容許率(下限): >> 10, 重量容許率(上限): >> 10, 訂單寬度: >> 1219, 鍍製方式: >> AC, 鋼捲內徑: >> 508, 鋼捲下限重: >> 3, 鋼捲上限重: >> 5, 壓花條件碼: >> -, 表面花紋: >> R, 綠色識別碼: >> -, 印刷輥號: >> -, 產品代碼: >> PPGL, 皮膜碼: >> -, 單位別: >> M, 油品種類: >> Z, 塗油量: >> Z, 包裝代碼: >> D2 , 保護膜碼: >> -, 客戶試片取樣型式: >> -, 調質碼: >> S, 套筒碼: >> N , 規格: >> CGLC570-30, 製造標準: >> CNS, 表面處理劑種類: >> Z, 表面處理劑塗佈量: >> Z, 伸長率測試: >> N, 硬度測試碼: >> N, 抗拉強度測試: >> N, 降伏強度測試: >> N, 厚度變異: >> -1.4, 訂單正面顏色(五碼): >> FY326, 正面漆膜厚: >> 25, 正面漆塗漆型式幾塗幾烤: >> 2, 修邊碼: >> Y, 重量碼: >> AW, 鋼捲捲向: >> I, 鍍層碼: >> AZ150, 20251017 08:53:26 (21003) 套筒碼: N >> R , | H:厚度偏薄
PPGL | 2510DFD055/001 |  | 1. 部分大陸料含B元素超過CNS規範管制，故請原料CNS規範之訂單不要配大陸料 (OFP00684)-{.不符.} | 1. 訂單若有厚度變異，冷軋厚度公差比照烤漆計算公式 , 但最小為 1/2 公差做設定 (OFP00254)-{.不符.} 2. "偏薄要求訂單" 鍍後厚度減 鍍後厚度下限需大於 0.02 MM,以免發生厚度不足狀況 (OFP00369)-{.不符.} 3. 部分大陸料含B元素超過CNS規範管制，故請原料CNS規範之訂單不要配大陸料 (OFP00684)-{.不符.} | 訂單:2510DFD055/001 CPL <生產備註> 事項如下 . 除HGI/ HGL 訂單邊緣不噴油. 其餘皆側緣噴油 (RMK00285) | 訂單:2510DFD055/001 CR1 <生產備註> 事項如下 . 完軋寬度超出管制值上限≦2mm時,冷軋繼續生產並填寫品質異常通報單給鍍鋅線,以便調整張力與板溫 (RMK00278) | 訂單:2510DFD055/001 CR2 <生產備註> 事項如下 . 完軋寬度超出管制值上限≦2mm時,冷軋繼續生產並填寫品質異常通報單給鍍鋅線,以便調整張力與板溫 (RMK00278) | 訂單:2510DFD055/001 CG1 <生產備註> 事項如下 . 平板類,鍍鋅生產時SKIN PASS & T/L 請依據鍍鋅標準規定生產 (RMK00100) . 鍍鋅表面不可有鋅痕、壓痕、凹陷、及刮傷 、應變痕等。 (RMK00100) . 出口鋼捲盤捲後目視不允許有鼓起. (RMK00100) | 訂單:2510DFD055/001 CG2 <生產備註> 事項如下 . 平板類,鍍鋅生產時SKIN PASS & T/L 請依據鍍鋅標準規定生產 (RMK00100) . 鍍鋅表面不可有鋅痕、壓痕、凹陷、及刮傷 、應變痕等。 (RMK00100) . 出口鋼捲盤捲後目視不允許有鼓起. (RMK00100) | 訂單:2510DFD055/001 CC1 <生產備註> 事項如下 . 1.本單若塗裝背面漆一律改為REVERSE COATING 例外訂單如下敘述 (RMK00163) . 2.例外訂單為R字頭超低光澤與PVDF (＞25μ)，背面漆可改 NATURE COATING，但搭配底漆避免遮蓋性不佳 (RMK00163) . ★品檢注意！JIS&CNS 訂單必須每滿50噸一定要再做一次TEST (RMK00259) | 訂單:2510DFD055/001 CC2 <生產備註> 事項如下 . 1.本單若塗裝背面漆一律改為REVERSE COATING 例外訂單如下敘述 (RMK00163) . 2.例外訂單為R字頭超低光澤與PVDF (＞25μ)，背面漆可改 NATURE COATING，但搭配底漆避免遮蓋性不佳 (RMK00163) . ★品檢注意！JIS&CNS 訂單必須每滿50噸一定要再做一次TEST (RMK00259) | 訂單:2510DFD055/001 RCL 無 <生產備註> 事項 | 訂單:2510DFD055/001 CCPK 無 <生產備註> 事項 | 訂單:2510DFD055/001 CGQC 無 <品檢備註> 事項 | 訂單:2510DFD055/001 CCQC <品檢備註> 事項如下 . 1.本單若塗裝背面漆一律改為REVERSE COATING 例外訂單如下敘述 (RMK00163) . 2.例外訂單為R字頭超低光澤與PVDF (＞25μ)，背面漆可改 NATURE COATING，但搭配底漆避免遮蓋性不佳 (RMK00163) . ★品檢注意！JIS&CNS 訂單必須每滿50噸一定要再做一次TEST (RMK00259) | 訂單:2510DFD055/001 TOL 無 <生產備註> 事項 |  | 訂單 2510DFD055/001 修改記錄如下: 20251015 11:45:13 (21003) 退火碼: >> S1, 用途碼: >> CIA008, 背面標示: >> C814, 訂單背面顏色(五碼): >> BW73Y, 背面漆膜厚: >> 12.5, 背面漆塗漆型式幾塗幾烤: >> 2, 鉻酸鹽: >> Z, 訂單厚度: >> 0.42, 訂單重: >> 30, 重量容許率(下限): >> 10, 重量容許率(上限): >> 10, 訂單寬度: >> 914, 鍍製方式: >> AC, 鋼捲內徑: >> 508, 鋼捲下限重: >> 3, 鋼捲上限重: >> 5, 壓花條件碼: >> -, 表面花紋: >> R, 綠色識別碼: >> -, 印刷輥號: >> -, 產品代碼: >> PPGL, 皮膜碼: >> -, 單位別: >> M, 油品種類: >> Z, 塗油量: >> Z, 包裝代碼: >> D2 , 保護膜碼: >> -, 客戶試片取樣型式: >> -, 調質碼: >> S, 套筒碼: >> R , 規格: >> CGLC400-20, 製造標準: >> CNS, 表面處理劑種類: >> Z, 表面處理劑塗佈量: >> Z, 伸長率測試: >> N, 硬度測試碼: >> N, 抗拉強度測試: >> N, 降伏強度測試: >> N, 厚度變異: >> -1.4, 訂單正面顏色(五碼): >> SG666, 正面漆膜厚: >> 25, 正面漆塗漆型式幾塗幾烤: >> 2, 修邊碼: >> Y, 重量碼: >> AW, 鋼捲捲向: >> I, 鍍層碼: >> AZ150, 20251015 13:45:39 (22030) 厚度變異: -1.4 >> -1.2, | H:厚度偏薄
PPGL | 2510DFD055/002 |  | 1. 部分大陸料含B元素超過CNS規範管制，故請原料CNS規範之訂單不要配大陸料 (OFP00684)-{.不符.} | 1. 訂單若有厚度變異，冷軋厚度公差比照烤漆計算公式 , 但最小為 1/2 公差做設定 (OFP00254)-{.不符.} 2. "偏薄要求訂單" 鍍後厚度減 鍍後厚度下限需大於 0.02 MM,以免發生厚度不足狀況 (OFP00369)-{.不符.} 3. 部分大陸料含B元素超過CNS規範管制，故請原料CNS規範之訂單不要配大陸料 (OFP00684)-{.不符.} | 訂單:2510DFD055/002 CPL <生產備註> 事項如下 . 除HGI/ HGL 訂單邊緣不噴油. 其餘皆側緣噴油 (RMK00285) | 訂單:2510DFD055/002 CR1 <生產備註> 事項如下 . 完軋寬度超出管制值上限≦2mm時,冷軋繼續生產並填寫品質異常通報單給鍍鋅線,以便調整張力與板溫 (RMK00278) | 訂單:2510DFD055/002 CR2 <生產備註> 事項如下 . 完軋寬度超出管制值上限≦2mm時,冷軋繼續生產並填寫品質異常通報單給鍍鋅線,以便調整張力與板溫 (RMK00278) | 訂單:2510DFD055/002 CG1 <生產備註> 事項如下 . 平板類,鍍鋅生產時SKIN PASS & T/L 請依據鍍鋅標準規定生產 (RMK00100) . 鍍鋅表面不可有鋅痕、壓痕、凹陷、及刮傷 、應變痕等。 (RMK00100) . 出口鋼捲盤捲後目視不允許有鼓起. (RMK00100) | 訂單:2510DFD055/002 CG2 <生產備註> 事項如下 . 平板類,鍍鋅生產時SKIN PASS & T/L 請依據鍍鋅標準規定生產 (RMK00100) . 鍍鋅表面不可有鋅痕、壓痕、凹陷、及刮傷 、應變痕等。 (RMK00100) . 出口鋼捲盤捲後目視不允許有鼓起. (RMK00100) | 訂單:2510DFD055/002 CC1 <生產備註> 事項如下 . 1.本單若塗裝背面漆一律改為REVERSE COATING 例外訂單如下敘述 (RMK00163) . 2.例外訂單為R字頭超低光澤與PVDF (＞25μ)，背面漆可改 NATURE COATING，但搭配底漆避免遮蓋性不佳 (RMK00163) . ★品檢注意！JIS&CNS 訂單必須每滿50噸一定要再做一次TEST (RMK00259) | 訂單:2510DFD055/002 CC2 <生產備註> 事項如下 . 1.本單若塗裝背面漆一律改為REVERSE COATING 例外訂單如下敘述 (RMK00163) . 2.例外訂單為R字頭超低光澤與PVDF (＞25μ)，背面漆可改 NATURE COATING，但搭配底漆避免遮蓋性不佳 (RMK00163) . ★品檢注意！JIS&CNS 訂單必須每滿50噸一定要再做一次TEST (RMK00259) | 訂單:2510DFD055/002 RCL 無 <生產備註> 事項 | 訂單:2510DFD055/002 CCPK 無 <生產備註> 事項 | 訂單:2510DFD055/002 CGQC 無 <品檢備註> 事項 | 訂單:2510DFD055/002 CCQC <品檢備註> 事項如下 . 1.本單若塗裝背面漆一律改為REVERSE COATING 例外訂單如下敘述 (RMK00163) . 2.例外訂單為R字頭超低光澤與PVDF (＞25μ)，背面漆可改 NATURE COATING，但搭配底漆避免遮蓋性不佳 (RMK00163) . ★品檢注意！JIS&CNS 訂單必須每滿50噸一定要再做一次TEST (RMK00259) | 訂單:2510DFD055/002 TOL 無 <生產備註> 事項 |  | 訂單 2510DFD055/002 修改記錄如下: 20251015 11:45:16 (21003) 退火碼: >> S1, 用途碼: >> CIA008, 背面標示: >> C814, 訂單背面顏色(五碼): >> BW73Y, 背面漆膜厚: >> 12.5, 背面漆塗漆型式幾塗幾烤: >> 2, 鉻酸鹽: >> Z, 訂單厚度: >> 0.52, 訂單重: >> 30, 重量容許率(下限): >> 10, 重量容許率(上限): >> 10, 訂單寬度: >> 914, 鍍製方式: >> AC, 鋼捲內徑: >> 508, 鋼捲下限重: >> 3, 鋼捲上限重: >> 5, 壓花條件碼: >> -, 表面花紋: >> R, 綠色識別碼: >> -, 印刷輥號: >> -, 產品代碼: >> PPGL, 皮膜碼: >> -, 單位別: >> M, 油品種類: >> Z, 塗油量: >> Z, 包裝代碼: >> D2 , 保護膜碼: >> -, 客戶試片取樣型式: >> -, 調質碼: >> S, 套筒碼: >> R , 規格: >> CGLC400-20, 製造標準: >> CNS, 表面處理劑種類: >> Z, 表面處理劑塗佈量: >> Z, 伸長率測試: >> N, 硬度測試碼: >> N, 抗拉強度測試: >> N, 降伏強度測試: >> N, 厚度變異: >> -1.4, 訂單正面顏色(五碼): >> SG666, 正面漆膜厚: >> 25, 正面漆塗漆型式幾塗幾烤: >> 2, 修邊碼: >> Y, 重量碼: >> AW, 鋼捲捲向: >> I, 鍍層碼: >> AZ150, | H:厚度偏薄
PPGL | 2510DFD055/003 |  | 1. 部分大陸料含B元素超過CNS規範管制，故請原料CNS規範之訂單不要配大陸料 (OFP00684)-{.不符.} | 1. 訂單若有厚度變異，冷軋厚度公差比照烤漆計算公式 , 但最小為 1/2 公差做設定 (OFP00254)-{.不符.} 2. "偏薄要求訂單" 鍍後厚度減 鍍後厚度下限需大於 0.02 MM,以免發生厚度不足狀況 (OFP00369)-{.不符.} 3. 部分大陸料含B元素超過CNS規範管制，故請原料CNS規範之訂單不要配大陸料 (OFP00684)-{.不符.} | 訂單:2510DFD055/003 CPL <生產備註> 事項如下 . 除HGI/ HGL 訂單邊緣不噴油. 其餘皆側緣噴油 (RMK00285) | 訂單:2510DFD055/003 CR1 <生產備註> 事項如下 . 完軋寬度超出管制值上限≦2mm時,冷軋繼續生產並填寫品質異常通報單給鍍鋅線,以便調整張力與板溫 (RMK00278) | 訂單:2510DFD055/003 CR2 <生產備註> 事項如下 . 完軋寬度超出管制值上限≦2mm時,冷軋繼續生產並填寫品質異常通報單給鍍鋅線,以便調整張力與板溫 (RMK00278) | 訂單:2510DFD055/003 CG1 <生產備註> 事項如下 . 平板類,鍍鋅生產時SKIN PASS & T/L 請依據鍍鋅標準規定生產 (RMK00100) . 鍍鋅表面不可有鋅痕、壓痕、凹陷、及刮傷 、應變痕等。 (RMK00100) . 出口鋼捲盤捲後目視不允許有鼓起. (RMK00100) | 訂單:2510DFD055/003 CG2 <生產備註> 事項如下 . 平板類,鍍鋅生產時SKIN PASS & T/L 請依據鍍鋅標準規定生產 (RMK00100) . 鍍鋅表面不可有鋅痕、壓痕、凹陷、及刮傷 、應變痕等。 (RMK00100) . 出口鋼捲盤捲後目視不允許有鼓起. (RMK00100) | 訂單:2510DFD055/003 CC1 <生產備註> 事項如下 . 1.本單若塗裝背面漆一律改為REVERSE COATING 例外訂單如下敘述 (RMK00163) . 2.例外訂單為R字頭超低光澤與PVDF (＞25μ)，背面漆可改 NATURE COATING，但搭配底漆避免遮蓋性不佳 (RMK00163) . ★品檢注意！JIS&CNS 訂單必須每滿50噸一定要再做一次TEST (RMK00259) | 訂單:2510DFD055/003 CC2 <生產備註> 事項如下 . 1.本單若塗裝背面漆一律改為REVERSE COATING 例外訂單如下敘述 (RMK00163) . 2.例外訂單為R字頭超低光澤與PVDF (＞25μ)，背面漆可改 NATURE COATING，但搭配底漆避免遮蓋性不佳 (RMK00163) . ★品檢注意！JIS&CNS 訂單必須每滿50噸一定要再做一次TEST (RMK00259) | 訂單:2510DFD055/003 RCL 無 <生產備註> 事項 | 訂單:2510DFD055/003 CCPK 無 <生產備註> 事項 | 訂單:2510DFD055/003 CGQC 無 <品檢備註> 事項 | 訂單:2510DFD055/003 CCQC <品檢備註> 事項如下 . 1.本單若塗裝背面漆一律改為REVERSE COATING 例外訂單如下敘述 (RMK00163) . 2.例外訂單為R字頭超低光澤與PVDF (＞25μ)，背面漆可改 NATURE COATING，但搭配底漆避免遮蓋性不佳 (RMK00163) . ★品檢注意！JIS&CNS 訂單必須每滿50噸一定要再做一次TEST (RMK00259) | 訂單:2510DFD055/003 TOL 無 <生產備註> 事項 |  | 訂單 2510DFD055/003 修改記錄如下: 20251015 11:45:18 (21003) 退火碼: >> S1, 用途碼: >> CIA008, 背面標示: >> C814, 訂單背面顏色(五碼): >> BW73Y, 背面漆膜厚: >> 12.5, 背面漆塗漆型式幾塗幾烤: >> 2, 鉻酸鹽: >> Z, 訂單厚度: >> 0.42, 訂單重: >> 30, 重量容許率(下限): >> 10, 重量容許率(上限): >> 10, 訂單寬度: >> 914, 鍍製方式: >> AC, 鋼捲內徑: >> 508, 鋼捲下限重: >> 3, 鋼捲上限重: >> 5, 壓花條件碼: >> -, 表面花紋: >> R, 綠色識別碼: >> -, 印刷輥號: >> -, 產品代碼: >> PPGL, 皮膜碼: >> -, 單位別: >> M, 油品種類: >> Z, 塗油量: >> Z, 包裝代碼: >> D2 , 保護膜碼: >> -, 客戶試片取樣型式: >> -, 調質碼: >> S, 套筒碼: >> R , 規格: >> CGLC400-20, 製造標準: >> CNS, 表面處理劑種類: >> Z, 表面處理劑塗佈量: >> Z, 伸長率測試: >> N, 硬度測試碼: >> N, 抗拉強度測試: >> N, 降伏強度測試: >> N, 厚度變異: >> -1.4, 訂單正面顏色(五碼): >> SC218, 正面漆膜厚: >> 25, 正面漆塗漆型式幾塗幾烤: >> 2, 修邊碼: >> Y, 重量碼: >> AW, 鋼捲捲向: >> I, 鍍層碼: >> AZ150, 20251015 13:45:42 (22030) 厚度變異: -1.4 >> -1.2, | H:厚度偏薄
PPGL | 2510DFD055/004 |  | 1. 部分大陸料含B元素超過CNS規範管制，故請原料CNS規範之訂單不要配大陸料 (OFP00684)-{.不符.} | 1. 訂單若有厚度變異，冷軋厚度公差比照烤漆計算公式 , 但最小為 1/2 公差做設定 (OFP00254)-{.不符.} 2. "偏薄要求訂單" 鍍後厚度減 鍍後厚度下限需大於 0.02 MM,以免發生厚度不足狀況 (OFP00369)-{.不符.} 3. 部分大陸料含B元素超過CNS規範管制，故請原料CNS規範之訂單不要配大陸料 (OFP00684)-{.不符.} | 訂單:2510DFD055/004 CPL <生產備註> 事項如下 . 除HGI/ HGL 訂單邊緣不噴油. 其餘皆側緣噴油 (RMK00285) | 訂單:2510DFD055/004 CR1 <生產備註> 事項如下 . 完軋寬度超出管制值上限≦2mm時,冷軋繼續生產並填寫品質異常通報單給鍍鋅線,以便調整張力與板溫 (RMK00278) | 訂單:2510DFD055/004 CR2 <生產備註> 事項如下 . 完軋寬度超出管制值上限≦2mm時,冷軋繼續生產並填寫品質異常通報單給鍍鋅線,以便調整張力與板溫 (RMK00278) | 訂單:2510DFD055/004 CG1 <生產備註> 事項如下 . 平板類,鍍鋅生產時SKIN PASS & T/L 請依據鍍鋅標準規定生產 (RMK00100) . 鍍鋅表面不可有鋅痕、壓痕、凹陷、及刮傷 、應變痕等。 (RMK00100) . 出口鋼捲盤捲後目視不允許有鼓起. (RMK00100) | 訂單:2510DFD055/004 CG2 <生產備註> 事項如下 . 平板類,鍍鋅生產時SKIN PASS & T/L 請依據鍍鋅標準規定生產 (RMK00100) . 鍍鋅表面不可有鋅痕、壓痕、凹陷、及刮傷 、應變痕等。 (RMK00100) . 出口鋼捲盤捲後目視不允許有鼓起. (RMK00100) | 訂單:2510DFD055/004 CC1 <生產備註> 事項如下 . 1.本單若塗裝背面漆一律改為REVERSE COATING 例外訂單如下敘述 (RMK00163) . 2.例外訂單為R字頭超低光澤與PVDF (＞25μ)，背面漆可改 NATURE COATING，但搭配底漆避免遮蓋性不佳 (RMK00163) . ★品檢注意！JIS&CNS 訂單必須每滿50噸一定要再做一次TEST (RMK00259) | 訂單:2510DFD055/004 CC2 <生產備註> 事項如下 . 1.本單若塗裝背面漆一律改為REVERSE COATING 例外訂單如下敘述 (RMK00163) . 2.例外訂單為R字頭超低光澤與PVDF (＞25μ)，背面漆可改 NATURE COATING，但搭配底漆避免遮蓋性不佳 (RMK00163) . ★品檢注意！JIS&CNS 訂單必須每滿50噸一定要再做一次TEST (RMK00259) | 訂單:2510DFD055/004 RCL 無 <生產備註> 事項 | 訂單:2510DFD055/004 CCPK 無 <生產備註> 事項 | 訂單:2510DFD055/004 CGQC 無 <品檢備註> 事項 | 訂單:2510DFD055/004 CCQC <品檢備註> 事項如下 . 1.本單若塗裝背面漆一律改為REVERSE COATING 例外訂單如下敘述 (RMK00163) . 2.例外訂單為R字頭超低光澤與PVDF (＞25μ)，背面漆可改 NATURE COATING，但搭配底漆避免遮蓋性不佳 (RMK00163) . ★品檢注意！JIS&CNS 訂單必須每滿50噸一定要再做一次TEST (RMK00259) | 訂單:2510DFD055/004 TOL 無 <生產備註> 事項 |  | 訂單 2510DFD055/004 修改記錄如下: 20251015 11:45:21 (21003) 退火碼: >> S1, 用途碼: >> CIA008, 背面標示: >> C814, 訂單背面顏色(五碼): >> BW73Y, 背面漆膜厚: >> 12.5, 背面漆塗漆型式幾塗幾烤: >> 2, 鉻酸鹽: >> Z, 訂單厚度: >> 0.52, 訂單重: >> 30, 重量容許率(下限): >> 10, 重量容許率(上限): >> 10, 訂單寬度: >> 914, 鍍製方式: >> AC, 鋼捲內徑: >> 508, 鋼捲下限重: >> 3, 鋼捲上限重: >> 5, 壓花條件碼: >> -, 表面花紋: >> R, 綠色識別碼: >> -, 印刷輥號: >> -, 產品代碼: >> PPGL, 皮膜碼: >> -, 單位別: >> M, 油品種類: >> Z, 塗油量: >> Z, 包裝代碼: >> D2 , 保護膜碼: >> -, 客戶試片取樣型式: >> -, 調質碼: >> S, 套筒碼: >> R , 規格: >> CGLC400-20, 製造標準: >> CNS, 表面處理劑種類: >> Z, 表面處理劑塗佈量: >> Z, 伸長率測試: >> N, 硬度測試碼: >> N, 抗拉強度測試: >> N, 降伏強度測試: >> N, 厚度變異: >> -1.4, 訂單正面顏色(五碼): >> SC218, 正面漆膜厚: >> 25, 正面漆塗漆型式幾塗幾烤: >> 2, 修邊碼: >> Y, 重量碼: >> AW, 鋼捲捲向: >> I, 鍍層碼: >> AZ150, | H:厚度偏薄
PPGL | 2510DFD055/005 |  | 1. 部分大陸料含B元素超過CNS規範管制，故請原料CNS規範之訂單不要配大陸料 (OFP00684)-{.不符.} | 1. 訂單若有厚度變異，冷軋厚度公差比照烤漆計算公式 , 但最小為 1/2 公差做設定 (OFP00254)-{.不符.} 2. "偏薄要求訂單" 鍍後厚度減 鍍後厚度下限需大於 0.02 MM,以免發生厚度不足狀況 (OFP00369)-{.不符.} 3. 部分大陸料含B元素超過CNS規範管制，故請原料CNS規範之訂單不要配大陸料 (OFP00684)-{.不符.} | 訂單:2510DFD055/005 CPL <生產備註> 事項如下 . 除HGI/ HGL 訂單邊緣不噴油. 其餘皆側緣噴油 (RMK00285) | 訂單:2510DFD055/005 CR1 <生產備註> 事項如下 . 完軋寬度超出管制值上限≦2mm時,冷軋繼續生產並填寫品質異常通報單給鍍鋅線,以便調整張力與板溫 (RMK00278) | 訂單:2510DFD055/005 CR2 <生產備註> 事項如下 . 完軋寬度超出管制值上限≦2mm時,冷軋繼續生產並填寫品質異常通報單給鍍鋅線,以便調整張力與板溫 (RMK00278) | 訂單:2510DFD055/005 CG1 <生產備註> 事項如下 . 平板類,鍍鋅生產時SKIN PASS & T/L 請依據鍍鋅標準規定生產 (RMK00100) . 鍍鋅表面不可有鋅痕、壓痕、凹陷、及刮傷 、應變痕等。 (RMK00100) . 出口鋼捲盤捲後目視不允許有鼓起. (RMK00100) | 訂單:2510DFD055/005 CG2 <生產備註> 事項如下 . 平板類,鍍鋅生產時SKIN PASS & T/L 請依據鍍鋅標準規定生產 (RMK00100) . 鍍鋅表面不可有鋅痕、壓痕、凹陷、及刮傷 、應變痕等。 (RMK00100) . 出口鋼捲盤捲後目視不允許有鼓起. (RMK00100) | 訂單:2510DFD055/005 CC1 <生產備註> 事項如下 . 【水痕】因YCP 近似深黑色水痕可能嚴重，因此指定CC1生產注意W/Q 使用純水與水量控制 (RMK-E_CHIN) . 1.本單若塗裝背面漆一律改為REVERSE COATING 例外訂單如下敘述 (RMK00163) . 2.例外訂單為R字頭超低光澤與PVDF (＞25μ)，背面漆可改 NATURE COATING，但搭配底漆避免遮蓋性不佳 (RMK00163) . ★品檢注意！JIS&CNS 訂單必須每滿50噸一定要再做一次TEST (RMK00259) | 訂單:2510DFD055/005 CC2 <生產備註> 事項如下 . 【水痕】因YCP 近似深黑色水痕可能嚴重，因此指定CC1生產注意W/Q 使用純水與水量控制 (RMK-E_CHIN) . 1.本單若塗裝背面漆一律改為REVERSE COATING 例外訂單如下敘述 (RMK00163) . 2.例外訂單為R字頭超低光澤與PVDF (＞25μ)，背面漆可改 NATURE COATING，但搭配底漆避免遮蓋性不佳 (RMK00163) . ★品檢注意！JIS&CNS 訂單必須每滿50噸一定要再做一次TEST (RMK00259) | 訂單:2510DFD055/005 RCL 無 <生產備註> 事項 | 訂單:2510DFD055/005 CCPK 無 <生產備註> 事項 | 訂單:2510DFD055/005 CGQC 無 <品檢備註> 事項 | 訂單:2510DFD055/005 CCQC <品檢備註> 事項如下 . 【水痕】因YCP 近似深黑色水痕可能嚴重，因此指定CC1生產注意W/Q 使用純水與水量控制 (RMK-E_CHIN) . 1.本單若塗裝背面漆一律改為REVERSE COATING 例外訂單如下敘述 (RMK00163) . 2.例外訂單為R字頭超低光澤與PVDF (＞25μ)，背面漆可改 NATURE COATING，但搭配底漆避免遮蓋性不佳 (RMK00163) . ★品檢注意！JIS&CNS 訂單必須每滿50噸一定要再做一次TEST (RMK00259) | 訂單:2510DFD055/005 TOL 無 <生產備註> 事項 | 【水痕】因YCP 近似深黑色水痕可能嚴重，因此指定CC1生產注意W/Q 使用純水與水量控制^^/CC1/CC2/CCQC/^^ <<.E_CHIN 2025/10/16 10:34.>> | 訂單 2510DFD055/005 修改記錄如下: 20251015 11:45:23 (21003) 退火碼: >> S1, 用途碼: >> CIA008, 背面標示: >> C814, 訂單背面顏色(五碼): >> BW73Y, 背面漆膜厚: >> 12.5, 背面漆塗漆型式幾塗幾烤: >> 2, 鉻酸鹽: >> Z, 訂單厚度: >> 0.52, 訂單重: >> 30, 重量容許率(下限): >> 10, 重量容許率(上限): >> 10, 訂單寬度: >> 914, 鍍製方式: >> AC, 鋼捲內徑: >> 508, 鋼捲下限重: >> 3, 鋼捲上限重: >> 5, 壓花條件碼: >> -, 表面花紋: >> R, 綠色識別碼: >> -, 印刷輥號: >> -, 產品代碼: >> PPGL, 皮膜碼: >> -, 單位別: >> M, 油品種類: >> Z, 塗油量: >> Z, 包裝代碼: >> D2 , 保護膜碼: >> -, 客戶試片取樣型式: >> -, 調質碼: >> S, 套筒碼: >> R , 規格: >> CGLC400-20, 製造標準: >> CNS, 表面處理劑種類: >> Z, 表面處理劑塗佈量: >> Z, 伸長率測試: >> N, 硬度測試碼: >> N, 抗拉強度測試: >> N, 降伏強度測試: >> N, 厚度變異: >> -1.4, 訂單正面顏色(五碼): >> SY839, 正面漆膜厚: >> 25, 正面漆塗漆型式幾塗幾烤: >> 2, 修邊碼: >> Y, 重量碼: >> AW, 鋼捲捲向: >> I, 鍍層碼: >> AZ150, | H:厚度偏薄
PPGL | 2510DFD055/006 |  | 1. 部分大陸料含B元素超過CNS規範管制，故請原料CNS規範之訂單不要配大陸料 (OFP00684)-{.不符.} | 1. 訂單若有厚度變異，冷軋厚度公差比照烤漆計算公式 , 但最小為 1/2 公差做設定 (OFP00254)-{.不符.} 2. "偏薄要求訂單" 鍍後厚度減 鍍後厚度下限需大於 0.02 MM,以免發生厚度不足狀況 (OFP00369)-{.不符.} 3. 部分大陸料含B元素超過CNS規範管制，故請原料CNS規範之訂單不要配大陸料 (OFP00684)-{.不符.} | 訂單:2510DFD055/006 CPL <生產備註> 事項如下 . 除HGI/ HGL 訂單邊緣不噴油. 其餘皆側緣噴油 (RMK00285) | 訂單:2510DFD055/006 CR1 <生產備註> 事項如下 . 完軋寬度超出管制值上限≦2mm時,冷軋繼續生產並填寫品質異常通報單給鍍鋅線,以便調整張力與板溫 (RMK00278) | 訂單:2510DFD055/006 CR2 <生產備註> 事項如下 . 完軋寬度超出管制值上限≦2mm時,冷軋繼續生產並填寫品質異常通報單給鍍鋅線,以便調整張力與板溫 (RMK00278) | 訂單:2510DFD055/006 CG1 <生產備註> 事項如下 . 平板類,鍍鋅生產時SKIN PASS & T/L 請依據鍍鋅標準規定生產 (RMK00100) . 鍍鋅表面不可有鋅痕、壓痕、凹陷、及刮傷 、應變痕等。 (RMK00100) . 出口鋼捲盤捲後目視不允許有鼓起. (RMK00100) | 訂單:2510DFD055/006 CG2 <生產備註> 事項如下 . 平板類,鍍鋅生產時SKIN PASS & T/L 請依據鍍鋅標準規定生產 (RMK00100) . 鍍鋅表面不可有鋅痕、壓痕、凹陷、及刮傷 、應變痕等。 (RMK00100) . 出口鋼捲盤捲後目視不允許有鼓起. (RMK00100) | 訂單:2510DFD055/006 CC1 <生產備註> 事項如下 . 1.本單若塗裝背面漆一律改為REVERSE COATING 例外訂單如下敘述 (RMK00163) . 2.例外訂單為R字頭超低光澤與PVDF (＞25μ)，背面漆可改 NATURE COATING，但搭配底漆避免遮蓋性不佳 (RMK00163) . ★品檢注意！JIS&CNS 訂單必須每滿50噸一定要再做一次TEST (RMK00259) | 訂單:2510DFD055/006 CC2 <生產備註> 事項如下 . 1.本單若塗裝背面漆一律改為REVERSE COATING 例外訂單如下敘述 (RMK00163) . 2.例外訂單為R字頭超低光澤與PVDF (＞25μ)，背面漆可改 NATURE COATING，但搭配底漆避免遮蓋性不佳 (RMK00163) . ★品檢注意！JIS&CNS 訂單必須每滿50噸一定要再做一次TEST (RMK00259) | 訂單:2510DFD055/006 RCL 無 <生產備註> 事項 | 訂單:2510DFD055/006 CCPK 無 <生產備註> 事項 | 訂單:2510DFD055/006 CGQC 無 <品檢備註> 事項 | 訂單:2510DFD055/006 CCQC <品檢備註> 事項如下 . 1.本單若塗裝背面漆一律改為REVERSE COATING 例外訂單如下敘述 (RMK00163) . 2.例外訂單為R字頭超低光澤與PVDF (＞25μ)，背面漆可改 NATURE COATING，但搭配底漆避免遮蓋性不佳 (RMK00163) . ★品檢注意！JIS&CNS 訂單必須每滿50噸一定要再做一次TEST (RMK00259) | 訂單:2510DFD055/006 TOL 無 <生產備註> 事項 |  | 訂單 2510DFD055/006 修改記錄如下: 20251015 11:45:25 (21003) 退火碼: >> S1, 用途碼: >> CIA008, 背面標示: >> C814, 訂單背面顏色(五碼): >> BW73Y, 背面漆膜厚: >> 12.5, 背面漆塗漆型式幾塗幾烤: >> 2, 鉻酸鹽: >> Z, 訂單厚度: >> 0.52, 訂單重: >> 30, 重量容許率(下限): >> 10, 重量容許率(上限): >> 10, 訂單寬度: >> 950, 鍍製方式: >> AC, 鋼捲內徑: >> 508, 鋼捲下限重: >> 3, 鋼捲上限重: >> 5, 壓花條件碼: >> -, 表面花紋: >> R, 綠色識別碼: >> -, 印刷輥號: >> -, 產品代碼: >> PPGL, 皮膜碼: >> -, 單位別: >> M, 油品種類: >> Z, 塗油量: >> Z, 包裝代碼: >> D2 , 保護膜碼: >> -, 客戶試片取樣型式: >> -, 調質碼: >> S, 套筒碼: >> R , 規格: >> CGLC400-20, 製造標準: >> CNS, 表面處理劑種類: >> Z, 表面處理劑塗佈量: >> Z, 伸長率測試: >> N, 硬度測試碼: >> N, 抗拉強度測試: >> N, 降伏強度測試: >> N, 厚度變異: >> -1.4, 訂單正面顏色(五碼): >> SB256, 正面漆膜厚: >> 25, 正面漆塗漆型式幾塗幾烤: >> 2, 修邊碼: >> Y, 重量碼: >> AW, 鋼捲捲向: >> I, 鍍層碼: >> AZ150, | H:厚度偏薄
PPGL | 2510DFD055/007 |  | 1. 部分大陸料含B元素超過CNS規範管制，故請原料CNS規範之訂單不要配大陸料 (OFP00684)-{.不符.} | 1. 訂單若有厚度變異，冷軋厚度公差比照烤漆計算公式 , 但最小為 1/2 公差做設定 (OFP00254)-{.不符.} 2. "偏薄要求訂單" 鍍後厚度減 鍍後厚度下限需大於 0.02 MM,以免發生厚度不足狀況 (OFP00369)-{.不符.} 3. 部分大陸料含B元素超過CNS規範管制，故請原料CNS規範之訂單不要配大陸料 (OFP00684)-{.不符.} | 訂單:2510DFD055/007 CPL <生產備註> 事項如下 . 除HGI/ HGL 訂單邊緣不噴油. 其餘皆側緣噴油 (RMK00285) | 訂單:2510DFD055/007 CR1 無 <生產備註> 事項 | 訂單:2510DFD055/007 CR2 無 <生產備註> 事項 | 訂單:2510DFD055/007 CG1 <生產備註> 事項如下 . 平板類,鍍鋅生產時SKIN PASS & T/L 請依據鍍鋅標準規定生產 (RMK00100) . 鍍鋅表面不可有鋅痕、壓痕、凹陷、及刮傷 、應變痕等。 (RMK00100) . 出口鋼捲盤捲後目視不允許有鼓起. (RMK00100) . 鍍層 AZ150 (含) 以上 , 鋅花等級 C~E 目標D，避免鋅花晶界明顯後續造成烤漆點狀未塗漆。 (RMK00565) | 訂單:2510DFD055/007 CG2 <生產備註> 事項如下 . 平板類,鍍鋅生產時SKIN PASS & T/L 請依據鍍鋅標準規定生產 (RMK00100) . 鍍鋅表面不可有鋅痕、壓痕、凹陷、及刮傷 、應變痕等。 (RMK00100) . 出口鋼捲盤捲後目視不允許有鼓起. (RMK00100) . 鍍層 AZ150 (含) 以上 , 鋅花等級 C~E 目標D，避免鋅花晶界明顯後續造成烤漆點狀未塗漆。 (RMK00565) | 訂單:2510DFD055/007 CC1 <生產備註> 事項如下 . 【水痕】因YCP 近似深黑色水痕可能嚴重，因此指定CC1生產注意W/Q 使用純水與水量控制 (RMK-E_CHIN) . 1.本單若塗裝背面漆一律改為REVERSE COATING 例外訂單如下敘述 (RMK00163) . 2.例外訂單為R字頭超低光澤與PVDF (＞25μ)，背面漆可改 NATURE COATING，但搭配底漆避免遮蓋性不佳 (RMK00163) . ★品檢注意！JIS&CNS 訂單必須每滿50噸一定要再做一次TEST (RMK00259) | 訂單:2510DFD055/007 CC2 <生產備註> 事項如下 . 【水痕】因YCP 近似深黑色水痕可能嚴重，因此指定CC1生產注意W/Q 使用純水與水量控制 (RMK-E_CHIN) . 1.本單若塗裝背面漆一律改為REVERSE COATING 例外訂單如下敘述 (RMK00163) . 2.例外訂單為R字頭超低光澤與PVDF (＞25μ)，背面漆可改 NATURE COATING，但搭配底漆避免遮蓋性不佳 (RMK00163) . ★品檢注意！JIS&CNS 訂單必須每滿50噸一定要再做一次TEST (RMK00259) | 訂單:2510DFD055/007 RCL 無 <生產備註> 事項 | 訂單:2510DFD055/007 CCPK 無 <生產備註> 事項 | 訂單:2510DFD055/007 CGQC <品檢備註> 事項如下 . 鍍層 AZ150 (含) 以上 , 鋅花等級 C~E 目標D，避免鋅花晶界明顯後續造成烤漆點狀未塗漆。 (RMK00565) | 訂單:2510DFD055/007 CCQC <品檢備註> 事項如下 . 【水痕】因YCP 近似深黑色水痕可能嚴重，因此指定CC1生產注意W/Q 使用純水與水量控制 (RMK-E_CHIN) . 1.本單若塗裝背面漆一律改為REVERSE COATING 例外訂單如下敘述 (RMK00163) . 2.例外訂單為R字頭超低光澤與PVDF (＞25μ)，背面漆可改 NATURE COATING，但搭配底漆避免遮蓋性不佳 (RMK00163) . ★品檢注意！JIS&CNS 訂單必須每滿50噸一定要再做一次TEST (RMK00259) | 訂單:2510DFD055/007 TOL 無 <生產備註> 事項 | 【水痕】因YCP 近似深黑色水痕可能嚴重，因此指定CC1生產注意W/Q 使用純水與水量控制^^/CC1/CC2/CCQC/^^ <<.E_CHIN 2025/10/16 10:35.>> | 訂單 2510DFD055/007 修改記錄如下: 20251015 11:45:28 (21003) 退火碼: >> H2, 用途碼: >> CIA008, 背面標示: >> C814, 訂單背面顏色(五碼): >> BW73Y, 背面漆膜厚: >> 12.5, 背面漆塗漆型式幾塗幾烤: >> 2, 鉻酸鹽: >> Z, 訂單厚度: >> 0.52, 訂單重: >> 30, 重量容許率(下限): >> 10, 重量容許率(上限): >> 10, 訂單寬度: >> 1219, 鍍製方式: >> AC, 鋼捲內徑: >> 508, 鋼捲下限重: >> 3, 鋼捲上限重: >> 5, 壓花條件碼: >> -, 表面花紋: >> R, 綠色識別碼: >> -, 印刷輥號: >> -, 產品代碼: >> PPGL, 皮膜碼: >> -, 單位別: >> M, 油品種類: >> Z, 塗油量: >> Z, 包裝代碼: >> D2 , 保護膜碼: >> -, 客戶試片取樣型式: >> -, 調質碼: >> S, 套筒碼: >> R , 規格: >> CGLC570-20, 製造標準: >> CNS, 表面處理劑種類: >> Z, 表面處理劑塗佈量: >> Z, 伸長率測試: >> N, 硬度測試碼: >> N, 抗拉強度測試: >> N, 降伏強度測試: >> N, 厚度變異: >> -1.4, 訂單正面顏色(五碼): >> SY839, 正面漆膜厚: >> 25, 正面漆塗漆型式幾塗幾烤: >> 2, 修邊碼: >> Y, 重量碼: >> AW, 鋼捲捲向: >> I, 鍍層碼: >> AZ150, | H:厚度偏薄
PPGL | 2510DFD058/001 | 1. 警告！本用途只適用於高鍍層AZ250以上。有疑問請洽TDCC (OFP00433)-{.不符.} 2. 容易發生鼓起訂單, 請詢問客戶是否可允許 STAGGER捲取 (OFP00606)-{.不符.} 3. ●依旭台背面（正面漆塗料）發泡黏著性不佳（CC250503），要確認背面是否要發泡● (OFP00739)-{.不符.} 4. 避免客戶下單用途別與色碼不符 (用途碼:CHA081, 正面色碼:FW61V4 不符)(OFP00029)-{.不符.} | 1. 製造標準為MS、ASTM或銷新加坡之訂單，若無技術指定優先用料，請優先使用國內料，勿使用ANFEN (OFP00406)-{.不符.} | 1. 訂單若有厚度變異，冷軋厚度公差比照烤漆計算公式 , 但最小為 1/2 公差做設定 (OFP00254)-{.不符.} 2. 製造標準為MS、ASTM或銷新加坡之訂單，若無技術指定優先用料，請優先使用國內料，勿使用ANFEN (OFP00406)-{.不符.} 3. 因多PASS的烤漆單位長度是SHOW末 PASS，所以各PASS單位長度需自己算並註記於備註 (OFP00431)-{.不符.} 4. 警告！本用途只適用於高鍍層AZ250以上。有疑問請洽TDCC (OFP00433)-{.不符.} 5. 鍍層AZ250以上須會簽RD (OFP00447)-{.不符.} 6. 提醒！孵蛋訂單鍍鋅套桶要加 "S" (OFP00559)-{.不符.} 7. 容易發生鼓起訂單, 請詢問客戶是否可允許 STAGGER捲取 (OFP00606)-{.不符.} 8. ●依旭台背面（正面漆塗料）發泡黏著性不佳（CC250503），要確認背面是否要發泡● (OFP00739)-{.不符.} | 訂單:2510DFD058/001 CPL <生產備註> 事項如下 . 本單為烤漆背面大於等於25μ塗裝，軋延後不允許毛邊，請CPL注意修邊狀況 (RMK00124) . 【邊緣品質】此為烤漆背面25μ訂單，請加強檢視鋼捲：邊緣殘剪、側緣鋅渣或毛邊，因為會導致烤漆背面漆轉印正面 (RMK00126) . 除HGI/ HGL 訂單邊緣不噴油. 其餘皆側緣噴油 (RMK00285) | 訂單:2510DFD058/001 CR1 <生產備註> 事項如下 . 冷軋注意事項: 需注意板形儘可能不要有邊波(可允許有中波)比照森鉅無邊波訂單生產標準 (RMK-E_CHIN) . 【邊緣品質】此為烤漆背面25μ訂單，請加強檢視鋼捲：邊緣殘剪、側緣鋅渣或毛邊，因為會導致烤漆背面漆轉印正面 (RMK00126) | 訂單:2510DFD058/001 CR2 <生產備註> 事項如下 . 冷軋注意事項: 需注意板形儘可能不要有邊波(可允許有中波)比照森鉅無邊波訂單生產標準 (RMK-E_CHIN) . 【邊緣品質】此為烤漆背面25μ訂單，請加強檢視鋼捲：邊緣殘剪、側緣鋅渣或毛邊，因為會導致烤漆背面漆轉印正面 (RMK00126) | 訂單:2510DFD058/001 CG1 <生產備註> 事項如下 . 9.2.若背面無影響塗裝品質之缺陷請品檢註明 「烤漆請背烤」並且開立品質資訊聯絡單通知烤漆線 (RMK-E_CHIN) . 9.1.因高鍍層硬板正面鋅花結晶比較明顯導致下製程烤漆塗裝容易起泡，故請生產時注意背面品質 (RMK-E_CHIN) . 8. Nozzle檔板請調整至板邊2~3mm(以防止鼓起)，板邊不允許鋅渣，若有需磨除後才可放行到下製程 (RMK-E_CHIN) . 7. 出口捲取請以stagger捲取(Mode 2)；若鋼捲有嚴重鼓起請出口分切，收捲時請加鋼套桶(S)，注意儘量控制不要有內圈突出。 (RMK-E_CHIN) . 6. SKP Rolling Force設定：需260噸以上。 (RMK-E_CHIN) . 5. 鍍層量管制：雙面3點平均鍍層量管理值255~280g/㎡，單點鍍層量要85%以上(不可低於215g/㎡)，中央與邊緣之鍍層量差異盡可能控制小。 (RMK-E_CHIN) . 4. 鋅槽液位：產線需提早將Pot液位做滿，生產時投入大塊的55% AL Cake(約6~7塊Cake可產出9~10顆的母鋼捲約34,000米)。 (RMK-E_CHIN) . 3. 為避免鍍後鼓起，線速度請維持160mpm以上，生產中如有需調整請知會鍍鋅廠相關長官。 (RMK-E_CHIN) . 2. 板形要求與邊緣品質管制：同烤漆底材之外觀要求，依TSD放行標準。 (RMK-E_CHIN) . 1. 高鍍層FH訂單使用SAE1008料，RTF板溫設定480～500℃ (490±10℃). (RMK-E_CHIN) . 【邊緣品質】此為烤漆背面25μ訂單，請加強檢視鋼捲：邊緣殘剪、側緣鋅渣或毛邊，因為會導致烤漆背面漆轉印正面 (RMK00126) . 本單於烤漆正背面都塗裝正面漆，因此鍍鋅請管制背面表面品質比照正面 (RMK00363) . 單張排程 ≦3顆母鋼時 , 線速度請作 170mpm , 大於3顆時(含下張排程加總) 可依 POT 熔解狀況降速 (RMK00498) . 因成形性需求故鍍層量有上限管制，排程變換前後一顆分切請U3暫留，待產線確認鍍層量後再行處置。 (RMK00532) . 鍍層 AZ150 (含) 以上 , 鋅花等級 C~E 目標D，避免鋅花晶界明顯後續造成烤漆點狀未塗漆。 (RMK00565) . 【特殊處理鋼捲】出口請加鋼套桶(S)，收捲時請避免鋼套桶突出，以利後續熱處理製程作業。 (RMK00601) | 訂單:2510DFD058/001 CG2 <生產備註> 事項如下 . 9.2.若背面無影響塗裝品質之缺陷請品檢註明 「烤漆請背烤」並且開立品質資訊聯絡單通知烤漆線 (RMK-E_CHIN) . 9.1.因高鍍層硬板正面鋅花結晶比較明顯導致下製程烤漆塗裝容易起泡，故請生產時注意背面品質 (RMK-E_CHIN) . 8. Nozzle檔板請調整至板邊2~3mm(以防止鼓起)，板邊不允許鋅渣，若有需磨除後才可放行到下製程 (RMK-E_CHIN) . 7. 出口捲取請以stagger捲取(Mode 2)；若鋼捲有嚴重鼓起請出口分切，收捲時請加鋼套桶(S)，注意儘量控制不要有內圈突出。 (RMK-E_CHIN) . 6. SKP Rolling Force設定：需260噸以上。 (RMK-E_CHIN) . 5. 鍍層量管制：雙面3點平均鍍層量管理值255~280g/㎡，單點鍍層量要85%以上(不可低於215g/㎡)，中央與邊緣之鍍層量差異盡可能控制小。 (RMK-E_CHIN) . 4. 鋅槽液位：產線需提早將Pot液位做滿，生產時投入大塊的55% AL Cake(約6~7塊Cake可產出9~10顆的母鋼捲約34,000米)。 (RMK-E_CHIN) . 3. 為避免鍍後鼓起，線速度請維持160mpm以上，生產中如有需調整請知會鍍鋅廠相關長官。 (RMK-E_CHIN) . 2. 板形要求與邊緣品質管制：同烤漆底材之外觀要求，依TSD放行標準。 (RMK-E_CHIN) . 1. 高鍍層FH訂單使用SAE1008料，RTF板溫設定480～500℃ (490±10℃). (RMK-E_CHIN) . 【邊緣品質】此為烤漆背面25μ訂單，請加強檢視鋼捲：邊緣殘剪、側緣鋅渣或毛邊，因為會導致烤漆背面漆轉印正面 (RMK00126) . 本單於烤漆正背面都塗裝正面漆，因此鍍鋅請管制背面表面品質比照正面 (RMK00363) . 單張排程 ≦3顆母鋼時 , 線速度請作 170mpm , 大於3顆時(含下張排程加總) 可依 POT 熔解狀況降速 (RMK00498) . 因成形性需求故鍍層量有上限管制，排程變換前後一顆分切請U3暫留，待產線確認鍍層量後再行處置。 (RMK00532) . CG2:鍍層 AZ200 (含) 以上 , 鋅花等級 C~E 目標D，SKP R/F 目標270噸 (RMK00538) . CG2:SKP R/F 有異常狀況時最低可降至 230 噸 ,避免鋅花晶界明顯後續造成烤漆點狀未塗漆。 (RMK00538) . 鍍層 AZ150 (含) 以上 , 鋅花等級 C~E 目標D，避免鋅花晶界明顯後續造成烤漆點狀未塗漆。 (RMK00565) . 【特殊處理鋼捲】出口請加鋼套桶(S)，收捲時請避免鋼套桶突出，以利後續熱處理製程作業。 (RMK00601) | 訂單:2510DFD058/001 CC1 <生產備註> 事項如下 . 【第二PASS單位重量長度】160～175 m/t (RMK-E_CHIN) . 【第一PASS單位重量長度】165~180 m/t (RMK-E_CHIN) . 9. 請貼 “禁止疊放”標籤。 (RMK-E_CHIN) . 8. 出口品檢項目：同PVDF屋頂浪板放行標準，TC值記錄但不管制。板形與邊緣管制同屋頂浪板。 (RMK-E_CHIN) . 7. 出口分切以stagger交錯捲姿捲取，若有缺陷要到RCL內外切時，請品檢務必要在重處理單上註明需要stagger捲取，並通知RCL注意。 (RMK-E_CHIN) . 6. 背面漆避免噴字機拖痕。 (RMK-E_CHIN) . 5. 台塑工程案會驗分層膜厚，塗佈量管制(正面、背面):請依照R&D發行之 "台塑案-高膜厚 Pass組合及塗佈量管制2.0版-20200616"作管制。 (RMK-E_CHIN) . 4.2.面漆測試前30分鐘進行攪拌與調黏，黏度先調整一桶, 待30米測試OK後再調整其餘塗料黏度，面漆使用125um濾芯。 (RMK-E_CHIN) . 4.1.高鍍層高膜厚，正面底漆(1PU304)採wet on wet塗裝。 (RMK-E_CHIN) . 3. 線速度設定30mpm，前處理使用表調. (RMK-E_CHIN) . 2. 鋼捲原則上請背烤(請注意上製程之品質資訊聯絡單的內容). (RMK-E_CHIN) . 1.2.第2Pass正面塗裝PVDF(FW6104)20μ + Clear(FE1104)15μ /背面塗裝PVDF (FY4204)40μ (RMK-E_CHIN) . 1.1.第1Pass正面塗裝Primer (1PU304)35μ /背面塗裝Primer (1PU304)15μ (RMK-E_CHIN) . 1. 2pass生產: (RMK-E_CHIN) . 【邊緣品質】此為烤漆背面25μ訂單，請加強檢視鋼捲：邊緣殘剪、側緣鋅渣或毛邊，因為會導致烤漆背面漆轉印正面 (RMK00126) . 1.本單若塗裝背面漆一律改為REVERSE COATING 例外訂單如下敘述 (RMK00163) . 2.例外訂單為R字頭超低光澤與PVDF (＞25μ)，背面漆可改 NATURE COATING，但搭配底漆避免遮蓋性不佳 (RMK00163) . 【PMT】本單面漆為"PVDF"，經會議決議需量測板溫並記錄之。每一張排程需量測一次否則追究責任 (RMK00503) . 【抽氣量】白色系在CC1生產時,FINISH抽氣量請設定250,如生產中發生色差b值異常升高,請股長再加大抽氣量因應 (RMK00560) | 訂單:2510DFD058/001 CC2 <生產備註> 事項如下 . 【第二PASS單位重量長度】160～175 m/t (RMK-E_CHIN) . 【第一PASS單位重量長度】165~180 m/t (RMK-E_CHIN) . 9. 請貼 “禁止疊放”標籤。 (RMK-E_CHIN) . 8. 出口品檢項目：同PVDF屋頂浪板放行標準，TC值記錄但不管制。板形與邊緣管制同屋頂浪板。 (RMK-E_CHIN) . 7. 出口分切以stagger交錯捲姿捲取，若有缺陷要到RCL內外切時，請品檢務必要在重處理單上註明需要stagger捲取，並通知RCL注意。 (RMK-E_CHIN) . 6. 背面漆避免噴字機拖痕。 (RMK-E_CHIN) . 5. 台塑工程案會驗分層膜厚，塗佈量管制(正面、背面):請依照R&D發行之 "台塑案-高膜厚 Pass組合及塗佈量管制2.0版-20200616"作管制。 (RMK-E_CHIN) . 4.2.面漆測試前30分鐘進行攪拌與調黏，黏度先調整一桶, 待30米測試OK後再調整其餘塗料黏度，面漆使用125um濾芯。 (RMK-E_CHIN) . 4.1.高鍍層高膜厚，正面底漆(1PU304)採wet on wet塗裝。 (RMK-E_CHIN) . 3. 線速度設定30mpm，前處理使用表調. (RMK-E_CHIN) . 2. 鋼捲原則上請背烤(請注意上製程之品質資訊聯絡單的內容). (RMK-E_CHIN) . 1.2.第2Pass正面塗裝PVDF(FW6104)20μ + Clear(FE1104)15μ /背面塗裝PVDF (FY4204)40μ (RMK-E_CHIN) . 1.1.第1Pass正面塗裝Primer (1PU304)35μ /背面塗裝Primer (1PU304)15μ (RMK-E_CHIN) . 1. 2pass生產: (RMK-E_CHIN) . 【邊緣品質】此為烤漆背面25μ訂單，請加強檢視鋼捲：邊緣殘剪、側緣鋅渣或毛邊，因為會導致烤漆背面漆轉印正面 (RMK00126) . 1.本單若塗裝背面漆一律改為REVERSE COATING 例外訂單如下敘述 (RMK00163) . 2.例外訂單為R字頭超低光澤與PVDF (＞25μ)，背面漆可改 NATURE COATING，但搭配底漆避免遮蓋性不佳 (RMK00163) . 【PMT】本單面漆為"PVDF"，經會議決議需量測板溫並記錄之。每一張排程需量測一次否則追究責任 (RMK00503) . 【抽氣量】白色系在CC1生產時,FINISH抽氣量請設定250,如生產中發生色差b值異常升高,請股長再加大抽氣量因應 (RMK00560) | 訂單:2510DFD058/001 RCL 無 <生產備註> 事項 | 訂單:2510DFD058/001 CCPK 無 <生產備註> 事項 | 訂單:2510DFD058/001 CGQC <品檢備註> 事項如下 . 【邊緣品質】此為烤漆背面25μ訂單，請加強檢視鋼捲：邊緣殘剪、側緣鋅渣或毛邊，因為會導致烤漆背面漆轉印正面 (RMK00126) . 本單於烤漆正背面都塗裝正面漆，因此鍍鋅請管制背面表面品質比照正面 (RMK00363) . CG2:鍍層 AZ200 (含) 以上 , 鋅花等級 C~E 目標D，SKP R/F 目標270噸 (RMK00538) . CG2:SKP R/F 有異常狀況時最低可降至 230 噸 ,避免鋅花晶界明顯後續造成烤漆點狀未塗漆。 (RMK00538) . 鍍層 AZ150 (含) 以上 , 鋅花等級 C~E 目標D，避免鋅花晶界明顯後續造成烤漆點狀未塗漆。 (RMK00565) . 【特殊處理鋼捲】出口請加鋼套桶(S)，收捲時請避免鋼套桶突出，以利後續熱處理製程作業。 (RMK00601) | 訂單:2510DFD058/001 CCQC <品檢備註> 事項如下 . 【邊緣品質】此為烤漆背面25μ訂單，請加強檢視鋼捲：邊緣殘剪、側緣鋅渣或毛邊，因為會導致烤漆背面漆轉印正面 (RMK00126) . 1.本單若塗裝背面漆一律改為REVERSE COATING 例外訂單如下敘述 (RMK00163) . 2.例外訂單為R字頭超低光澤與PVDF (＞25μ)，背面漆可改 NATURE COATING，但搭配底漆避免遮蓋性不佳 (RMK00163) . 【PMT】本單面漆為"PVDF"，經會議決議需量測板溫並記錄之。每一張排程需量測一次否則追究責任 (RMK00503) | 訂單:2510DFD058/001 TOL 無 <生產備註> 事項 | 冷軋注意事項: 需注意板形儘可能不要有邊波(可允許有中波)比照森鉅無邊波訂單生產標準^^/CR1/CR2/ <<.E_CHIN 2025/10/27 13:41.>> 1. 高鍍層FH訂單使用SAE1008料，RTF板溫設定480～500℃ (490±10℃).^^/CG1/CG2/ <<.E_CHIN 2025/10/27 13:41.>> 2. 板形要求與邊緣品質管制：同烤漆底材之外觀要求，依TSD放行標準。^^/CG1/CG2/ <<.E_CHIN 2025/10/27 13:42.>> 3. 為避免鍍後鼓起，線速度請維持160mpm以上，生產中如有需調整請知會鍍鋅廠相關長官。^^/CG1/CG2/ <<.E_CHIN 2025/10/27 13:42.>> 4. 鋅槽液位：產線需提早將Pot液位做滿，生產時投入大塊的55% AL Cake(約6~7塊Cake可產出9~10顆的母鋼捲約34,000米)。^^/CG1/CG2/ <<.E_CHIN 2025/10/27 13:42.>> 5. 鍍層量管制：雙面3點平均鍍層量管理值255~280g/㎡，單點鍍層量要85%以上(不可低於215g/㎡)，中央與邊緣之鍍層量差異盡可能控制小。^^/CG1/CG2/ <<.E_CHIN 2025/10/27 13:43.>> 6. SKP Rolling Force設定：需260噸以上。^^/CG1/CG2/ <<.E_CHIN 2025/10/27 13:43.>> 7. 出口捲取請以stagger捲取(Mode 2)；若鋼捲有嚴重鼓起請出口分切，收捲時請加鋼套桶(S)，注意儘量控制不要有內圈突出。^^/CG1/CG2/ <<.E_CHIN 2025/10/27 13:43.>> 8. Nozzle檔板請調整至板邊2~3mm(以防止鼓起)，板邊不允許鋅渣，若有需磨除後才可放行到下製程^^/CG1/CG2/ <<.E_CHIN 2025/10/27 13:44.>> 9.1.因高鍍層硬板正面鋅花結晶比較明顯導致下製程烤漆塗裝容易起泡，故請生產時注意背面品質^^/CG1/CG2/ <<.E_CHIN 2025/10/27 13:44.>> 9.2.若背面無影響塗裝品質之缺陷請品檢註明 「烤漆請背烤」並且開立品質資訊聯絡單通知烤漆線^^/CG1/CG2/ <<.E_CHIN 2025/10/27 13:44.>> 1. 2pass生產:^^/CC1/CC2/ <<.E_CHIN 2025/10/27 13:45.>> 1.1.第1Pass正面塗裝Primer (1PU304)35μ /背面塗裝Primer (1PU304)15μ^^/CC1/CC2/ <<.E_CHIN 2025/10/27 13:45.>> 1.2.第2Pass正面塗裝PVDF(FW6104)20μ + Clear(FE1104)15μ /背面塗裝PVDF (FY4204)40μ^^/CC1/CC2/ <<.E_CHIN 2025/10/27 13:46.>> 2. 鋼捲原則上請背烤(請注意上製程之品質資訊聯絡單的內容).^^/CC1/CC2/ <<.E_CHIN 2025/10/27 13:46.>> 3. 線速度設定30mpm，前處理使用表調.^^/CC1/CC2/ <<.E_CHIN 2025/10/27 13:46.>> 4.1.高鍍層高膜厚，正面底漆(1PU304)採wet on wet塗裝。^^/CC1/CC2/ <<.E_CHIN 2025/10/27 13:47.>> 4.2.面漆測試前30分鐘進行攪拌與調黏，黏度先調整一桶, 待30米測試OK後再調整其餘塗料黏度，面漆使用125um濾芯。^^/CC1/CC2/ <<.E_CHIN 2025/10/27 13:47.>> 5. 台塑工程案會驗分層膜厚，塗佈量管制(正面、背面):請依照R&D發行之 "台塑案-高膜厚 Pass組合及塗佈量管制2.0版-20200616"作管制。^^/CC1/CC2/ <<.E_CHIN 2025/10/27 13:48.>> 6. 背面漆避免噴字機拖痕。^^/CC1/CC2/ <<.E_CHIN 2025/10/27 13:48.>> 7. 出口分切以stagger交錯捲姿捲取，若有缺陷要到RCL內外切時，請品檢務必要在重處理單上註明需要stagger捲取，並通知RCL注意。^^/CC1/CC2/ <<.E_CHIN 2025/10/27 13:49.>> 8. 出口品檢項目：同PVDF屋頂浪板放行標準，TC值記錄但不管制。板形與邊緣管制同屋頂浪板。^^/CC1/CC2/ <<.E_CHIN 2025/10/27 13:50.>> 9. 請貼 “禁止疊放”標籤。^^/CC1/CC2/MKT/ <<.E_CHIN 2025/10/27 13:50.>> 【第一PASS單位重量長度】165~180 m/t^^/CC1/CC2/ <<.E_CHIN 2025/10/27 14:13.>> 【第二PASS單位重量長度】160～175 m/t^^/CC1/CC2/ <<.E_CHIN 2025/10/27 14:32.>> | 訂單 2510DFD058/001 修改記錄如下: 20251017 09:01:19 (24020) 退火碼: >> H2, 用途碼: >> CHA081, 背面標示: >> C154, 訂單背面顏色(五碼): >> FY420, 背面漆膜厚: >> 45MIN, 背面漆塗漆型式幾塗幾烤: >> 2, 鉻酸鹽: >> Z, 訂單厚度: >> 0.6, 訂單重: >> 120, 重量容許率(下限): >> 10, 重量容許率(上限): >> 10, 訂單寬度: >> 1219, 鍍製方式: >> AC, 鋼捲內徑: >> 508, 鋼捲下限重: >> 3.5, 鋼捲上限重: >> 5, 壓花條件碼: >> -, 表面花紋: >> R, 綠色識別碼: >> -, 印刷輥號: >> -, 產品代碼: >> PPGL, 皮膜碼: >> -, 單位別: >> M, 油品種類: >> Z, 塗油量: >> Z, 包裝代碼: >> D2 , 保護膜碼: >> -, 客戶試片取樣型式: >> -, 調質碼: >> S, 套筒碼: >> P , 規格: >> A792MSSGR550, 製造標準: >> ASTM, 表面處理劑種類: >> Z, 表面處理劑塗佈量: >> Z, 伸長率測試: >> N, 硬度測試碼: >> N, 抗拉強度測試: >> N, 降伏強度測試: >> N, 厚度變異: >> 5.6, 訂單正面顏色(五碼): >> FW61V, 正面漆膜厚: >> 60MIN, 正面漆塗漆型式幾塗幾烤: >> 2, 修邊碼: >> Y, 重量碼: >> AW, 鋼捲捲向: >> I, 鍍層碼: >> AZM250, | G:厚度偏厚 | [訂單訊息通知] 2025/10/20 下午 02:14:51 *** (洪萱茹 >> 通知 >> Sam Xiao, Winnie Chang, Emily Hong, XinYi Wu, Edwy Chin, YuLung Kung, B.S. Wan, Y.L. Liu, Julian Liu, Sony Su, YunTung Li) 訊息 : 此訂單有指定鋼捲6顆，第一顆：鋼號3205266 21.135MT、第二顆：鋼號3205308 21.215MT、第三顆：鋼號3205309 21.150MT、第四顆：鋼號3206698 19.170MT、第五顆：鋼號91340504 23.040MT、第六顆：鋼號91601902 22.990MT，麻煩請留意，謝謝。
PPGI | 2510DFD061/001 |  | 1. 部分大陸料含B元素超過CNS規範管制，故請原料CNS規範之訂單不要配大陸料 (OFP00684)-{.不符.} | 1. CQ CR厚度超過0.7MM後要注意CR1與CR2修邊寬度要確認 (OFP00157)-{.不符.} 2. 訂單若有厚度變異，冷軋厚度公差比照烤漆計算公式 , 但最小為 1/2 公差做設定 (OFP00254)-{.不符.} 3. 高光新增備註（適用非直立式包裝）：請出口每顆鋼捲貼紅色 " 禁止疊放 " 貼紙，如果有套桶S最多2層 (OFP00366)-{.不符.} 4. "偏薄要求訂單" 鍍後厚度減 鍍後厚度下限需大於 0.02 MM,以免發生厚度不足狀況 (OFP00369)-{.不符.} 5. 【提醒 審單人員】CR≧0.6 要於烤漆備註調降 PMT等相關。★KP抗塵PVDF不受此限 (OFP00509)-{.不符.} 6. 部分大陸料含B元素超過CNS規範管制，故請原料CNS規範之訂單不要配大陸料 (OFP00684)-{.不符.} | 訂單:2510DFD061/001 CPL <生產備註> 事項如下 . 除HGI/ HGL 訂單邊緣不噴油. 其餘皆側緣噴油 (RMK00285) | 訂單:2510DFD061/001 CR1 <生產備註> 事項如下 . 每組工輥生產之第一顆鋼捲, 檢查振動輥痕或砂輪痕 (RMK00307) | 訂單:2510DFD061/001 CR2 <生產備註> 事項如下 . 每組工輥生產之第一顆鋼捲, 檢查振動輥痕或砂輪痕 (RMK00307) | 訂單:2510DFD061/001 CG1 <生產備註> 事項如下 . POT溫度460℃以上,NOZZLE熱風溫度280℃以上,NOZZLE GAP愈小且風壓愈小. (RMK00060) . SKP:下工輥RA:0.5-0.8,上工輥RA:0.5-0.8,EL:2.0±0.5%, (RMK00060) . 弓形度≦8MM/300MM 中波高≦2.5MM 邊波高≦3MM 急峻度≦0.6%. (RMK00060) . 刷輥須持續使用,並記得要噴水. (RMK00060) . TENSION LEVELLER:EL%≦0.2%,控制C-ROLL及L-ROLL來調整弓形度. (RMK00060) | 訂單:2510DFD061/001 CG2 <生產備註> 事項如下 . POT溫度460℃以上,NOZZLE熱風溫度280℃以上,NOZZLE GAP愈小且風壓愈小. (RMK00060) . SKP:下工輥RA:0.5-0.8,上工輥RA:0.5-0.8,EL:2.0±0.5%, (RMK00060) . 弓形度≦8MM/300MM 中波高≦2.5MM 邊波高≦3MM 急峻度≦0.6%. (RMK00060) . 刷輥須持續使用,並記得要噴水. (RMK00060) . TENSION LEVELLER:EL%≦0.2%,控制C-ROLL及L-ROLL來調整弓形度. (RMK00060) . " 烤漆亮面輥排程, SKP在焊道位置採 SOFT ROLLING 設定 " (RMK00060) | 訂單:2510DFD061/001 CC1 <生產備註> 事項如下 . 【PMT】1.1.因為CR厚 0.944 mm，TOP 標準PMT以233℃去計算 (RMK-YL_KUNG) . 【疊放】出口每顆鋼捲貼紅色 " 禁止疊放 " 貼紙，如果有套桶S最多2層 (RMK-YL_KUNG) . 【分切】最後一顆可不依限重（不得超過8噸） (RMK-YL_KUNG) . 冷軋厚度 > 0.8mm 內圈須插入二張瓦楞紙,防止端板印痕.客戶為益大時不可加瓦楞紙 (RMK00059) . 塗裝請使用無毒專用設備(回流管.PUMP........) (RMK00060) . 注意前處理相關設備,清潔與更換以防污染. (RMK00060) . 此色為高光澤主操請注意捲起張力的提高查表 (RMK00122) . ★品檢注意！JIS&CNS 訂單必須每滿50噸一定要再做一次TEST (RMK00259) . 【PMT】1.2.CC2計算完後面漆每個ZONE 爐溫各降8℃為最終爐溫 (RMK00568) . 【PMT】1.3.CC2因爐溫各降8℃為最終爐溫，請股長於TEST時 確實量測板溫 (RMK00568) . 【PMT】1.4.若發現PMT不足，請上調ZONE溫度並回饋工程師 (RMK00568) . 【PMT】1.5.品檢注意！因標準PMT有下修請注意MEK測試 (RMK00568) . 【PMT】1.6.厚板少生產，請領班量測板溫並記錄之 (RMK00568) . 【疊放】出口每顆鋼捲貼紅色 " 禁止疊放 " 貼紙，如果有套桶S最多2層 (RMK00732) | 訂單:2510DFD061/001 CC2 <生產備註> 事項如下 . 【PMT】1.1.因為CR厚 0.944 mm，TOP 標準PMT以233℃去計算 (RMK-YL_KUNG) . 【疊放】出口每顆鋼捲貼紅色 " 禁止疊放 " 貼紙，如果有套桶S最多2層 (RMK-YL_KUNG) . 【分切】最後一顆可不依限重（不得超過8噸） (RMK-YL_KUNG) . 冷軋厚度 > 0.8mm 內圈須插入二張瓦楞紙,防止端板印痕.客戶為益大時不可加瓦楞紙 (RMK00059) . 塗裝請使用無毒專用設備(回流管.PUMP........) (RMK00060) . 注意前處理相關設備,清潔與更換以防污染. (RMK00060) . 此色為高光澤主操請注意捲起張力的提高查表 (RMK00122) . 20120627晨會決議 CC2生產 PPGI 時請使用表調 (RMK00191) . ★品檢注意！JIS&CNS 訂單必須每滿50噸一定要再做一次TEST (RMK00259) . 【PMT】1.2.CC2計算完後面漆每個ZONE 爐溫各降8℃為最終爐溫 (RMK00568) . 【PMT】1.3.CC2因爐溫各降8℃為最終爐溫，請股長於TEST時 確實量測板溫 (RMK00568) . 【PMT】1.4.若發現PMT不足，請上調ZONE溫度並回饋工程師 (RMK00568) . 【PMT】1.5.品檢注意！因標準PMT有下修請注意MEK測試 (RMK00568) . 【PMT】1.6.厚板少生產，請領班量測板溫並記錄之 (RMK00568) . 【疊放】出口每顆鋼捲貼紅色 " 禁止疊放 " 貼紙，如果有套桶S最多2層 (RMK00732) | 訂單:2510DFD061/001 RCL <生產備註> 事項如下 . 冷軋厚度 > 0.8mm 內圈須插入二張瓦楞紙,防止端板印痕.客戶為益大時不可加瓦楞紙 (RMK00059) | 訂單:2510DFD061/001 CCPK 無 <生產備註> 事項 | 訂單:2510DFD061/001 CGQC <品檢備註> 事項如下 . 弓形度≦8MM/300MM 中波高≦2.5MM 邊波高≦3MM 急峻度≦0.6%. (RMK00060) | 訂單:2510DFD061/001 CCQC <品檢備註> 事項如下 . 【PMT】1.1.因為CR厚 0.944 mm，TOP 標準PMT以233℃去計算 (RMK-YL_KUNG) . 【疊放】出口每顆鋼捲貼紅色 " 禁止疊放 " 貼紙，如果有套桶S最多2層 (RMK-YL_KUNG) . 【分切】最後一顆可不依限重（不得超過8噸） (RMK-YL_KUNG) . 冷軋厚度 > 0.8mm 內圈須插入二張瓦楞紙,防止端板印痕.客戶為益大時不可加瓦楞紙 (RMK00059) . ★品檢注意！JIS&CNS 訂單必須每滿50噸一定要再做一次TEST (RMK00259) . 【PMT】1.2.CC2計算完後面漆每個ZONE 爐溫各降8℃為最終爐溫 (RMK00568) . 【PMT】1.3.CC2因爐溫各降8℃為最終爐溫，請股長於TEST時 確實量測板溫 (RMK00568) . 【PMT】1.4.若發現PMT不足，請上調ZONE溫度並回饋工程師 (RMK00568) . 【PMT】1.5.品檢注意！因標準PMT有下修請注意MEK測試 (RMK00568) . 【PMT】1.6.厚板少生產，請領班量測板溫並記錄之 (RMK00568) | 訂單:2510DFD061/001 TOL 無 <生產備註> 事項 | 【分切】最後一顆可不依限重（不得超過8噸）^^/CC1/CC2/CCQC/ <<.YL_KUNG 2025/10/21 10:59.>> 【疊放】出口每顆鋼捲貼紅色 " 禁止疊放 " 貼紙，如果有套桶S最多2層^^/CC1/CC2/CCQC/MKT/ <<.YL_KUNG 2025/10/21 10:59.>> 【PMT】1.1.因為CR厚 0.944 mm，TOP 標準PMT以233℃去計算^^/CC1/CC2/CCQC/ <<.YL_KUNG 2025/10/21 11:03.>> | 訂單 2510DFD061/001 修改記錄如下: 20251017 16:35:35 (93025) 退火碼: >> S1, 用途碼: >> CIC014, 背面標示: >> S000, 訂單背面顏色(五碼): >> BWF1A, 背面漆膜厚: >> NOM, 背面漆塗漆型式幾塗幾烤: >> 2, 鉻酸鹽: >> Z, 訂單厚度: >> 0.951, 訂單重: >> 20, 重量容許率(下限): >> 10, 重量容許率(上限): >> 10, 訂單寬度: >> 1290, 鍍製方式: >> BC, 鋼捲內徑: >> 508, 鋼捲下限重: >> 6, 鋼捲上限重: >> 8, 壓花條件碼: >> -, 表面花紋: >> Z, 綠色識別碼: >> R1, 印刷輥號: >> -, 產品代碼: >> PPGI, 皮膜碼: >> -, 單位別: >> M, 油品種類: >> Z, 塗油量: >> Z, 包裝代碼: >> S3 , 保護膜碼: >> -, 客戶試片取樣型式: >> -, 調質碼: >> S, 套筒碼: >> N , 規格: >> CGCC-10, 製造標準: >> CNS, 表面處理劑種類: >> Z, 表面處理劑塗佈量: >> Z, 伸長率測試: >> N, 硬度測試碼: >> N, 抗拉強度測試: >> N, 降伏強度測試: >> N, 厚度變異: >> -1.8, 訂單正面顏色(五碼): >> ACF11, 正面漆膜厚: >> 25, 正面漆塗漆型式幾塗幾烤: >> 2, 修邊碼: >> Y, 重量碼: >> AW, 鋼捲捲向: >> O, 鍍層碼: >> Z12, | H:厚度偏薄
PPGI | 2510DFD061/002 |  | 1. 部分大陸料含B元素超過CNS規範管制，故請原料CNS規範之訂單不要配大陸料 (OFP00684)-{.不符.} | 1. CQ CR厚度超過0.7MM後要注意CR1與CR2修邊寬度要確認 (OFP00157)-{.不符.} 2. 訂單若有厚度變異，冷軋厚度公差比照烤漆計算公式 , 但最小為 1/2 公差做設定 (OFP00254)-{.不符.} 3. 高光新增備註（適用非直立式包裝）：請出口每顆鋼捲貼紅色 " 禁止疊放 " 貼紙，如果有套桶S最多2層 (OFP00366)-{.不符.} 4. "偏薄要求訂單" 鍍後厚度減 鍍後厚度下限需大於 0.02 MM,以免發生厚度不足狀況 (OFP00369)-{.不符.} 5. 【提醒 審單人員】CR≧0.6 要於烤漆備註調降 PMT等相關。★KP抗塵PVDF不受此限 (OFP00509)-{.不符.} 6. 部分大陸料含B元素超過CNS規範管制，故請原料CNS規範之訂單不要配大陸料 (OFP00684)-{.不符.} | 訂單:2510DFD061/002 CPL <生產備註> 事項如下 . 除HGI/ HGL 訂單邊緣不噴油. 其餘皆側緣噴油 (RMK00285) | 訂單:2510DFD061/002 CR1 <生產備註> 事項如下 . 每組工輥生產之第一顆鋼捲, 檢查振動輥痕或砂輪痕 (RMK00307) | 訂單:2510DFD061/002 CR2 <生產備註> 事項如下 . 每組工輥生產之第一顆鋼捲, 檢查振動輥痕或砂輪痕 (RMK00307) | 訂單:2510DFD061/002 CG1 <生產備註> 事項如下 . POT溫度460℃以上,NOZZLE熱風溫度280℃以上,NOZZLE GAP愈小且風壓愈小. (RMK00060) . SKP:下工輥RA:0.5-0.8,上工輥RA:0.5-0.8,EL:2.0±0.5%, (RMK00060) . 弓形度≦8MM/300MM 中波高≦2.5MM 邊波高≦3MM 急峻度≦0.6%. (RMK00060) . 刷輥須持續使用,並記得要噴水. (RMK00060) . TENSION LEVELLER:EL%≦0.2%,控制C-ROLL及L-ROLL來調整弓形度. (RMK00060) | 訂單:2510DFD061/002 CG2 <生產備註> 事項如下 . POT溫度460℃以上,NOZZLE熱風溫度280℃以上,NOZZLE GAP愈小且風壓愈小. (RMK00060) . SKP:下工輥RA:0.5-0.8,上工輥RA:0.5-0.8,EL:2.0±0.5%, (RMK00060) . 弓形度≦8MM/300MM 中波高≦2.5MM 邊波高≦3MM 急峻度≦0.6%. (RMK00060) . 刷輥須持續使用,並記得要噴水. (RMK00060) . TENSION LEVELLER:EL%≦0.2%,控制C-ROLL及L-ROLL來調整弓形度. (RMK00060) . " 烤漆亮面輥排程, SKP在焊道位置採 SOFT ROLLING 設定 " (RMK00060) | 訂單:2510DFD061/002 CC1 <生產備註> 事項如下 . 【PMT】1.1.因為CR厚 0.944 mm，TOP 標準PMT以233℃去計算 (RMK-YL_KUNG) . 【疊放】出口每顆鋼捲貼紅色 " 禁止疊放 " 貼紙，如果有套桶S最多2層 (RMK-YL_KUNG) . 【分切】最後一顆可不依限重（不得超過8噸） (RMK-YL_KUNG) . 冷軋厚度 > 0.8mm 內圈須插入二張瓦楞紙,防止端板印痕.客戶為益大時不可加瓦楞紙 (RMK00059) . 塗裝請使用無毒專用設備(回流管.PUMP........) (RMK00060) . 注意前處理相關設備,清潔與更換以防污染. (RMK00060) . 此色為高光澤主操請注意捲起張力的提高查表 (RMK00122) . ★品檢注意！JIS&CNS 訂單必須每滿50噸一定要再做一次TEST (RMK00259) . 【PMT】1.2.CC2計算完後面漆每個ZONE 爐溫各降8℃為最終爐溫 (RMK00568) . 【PMT】1.3.CC2因爐溫各降8℃為最終爐溫，請股長於TEST時 確實量測板溫 (RMK00568) . 【PMT】1.4.若發現PMT不足，請上調ZONE溫度並回饋工程師 (RMK00568) . 【PMT】1.5.品檢注意！因標準PMT有下修請注意MEK測試 (RMK00568) . 【PMT】1.6.厚板少生產，請領班量測板溫並記錄之 (RMK00568) . 【疊放】出口每顆鋼捲貼紅色 " 禁止疊放 " 貼紙，如果有套桶S最多2層 (RMK00732) | 訂單:2510DFD061/002 CC2 <生產備註> 事項如下 . 【PMT】1.1.因為CR厚 0.944 mm，TOP 標準PMT以233℃去計算 (RMK-YL_KUNG) . 【疊放】出口每顆鋼捲貼紅色 " 禁止疊放 " 貼紙，如果有套桶S最多2層 (RMK-YL_KUNG) . 【分切】最後一顆可不依限重（不得超過8噸） (RMK-YL_KUNG) . 冷軋厚度 > 0.8mm 內圈須插入二張瓦楞紙,防止端板印痕.客戶為益大時不可加瓦楞紙 (RMK00059) . 塗裝請使用無毒專用設備(回流管.PUMP........) (RMK00060) . 注意前處理相關設備,清潔與更換以防污染. (RMK00060) . 此色為高光澤主操請注意捲起張力的提高查表 (RMK00122) . 20120627晨會決議 CC2生產 PPGI 時請使用表調 (RMK00191) . ★品檢注意！JIS&CNS 訂單必須每滿50噸一定要再做一次TEST (RMK00259) . 【PMT】1.2.CC2計算完後面漆每個ZONE 爐溫各降8℃為最終爐溫 (RMK00568) . 【PMT】1.3.CC2因爐溫各降8℃為最終爐溫，請股長於TEST時 確實量測板溫 (RMK00568) . 【PMT】1.4.若發現PMT不足，請上調ZONE溫度並回饋工程師 (RMK00568) . 【PMT】1.5.品檢注意！因標準PMT有下修請注意MEK測試 (RMK00568) . 【PMT】1.6.厚板少生產，請領班量測板溫並記錄之 (RMK00568) . 【疊放】出口每顆鋼捲貼紅色 " 禁止疊放 " 貼紙，如果有套桶S最多2層 (RMK00732) | 訂單:2510DFD061/002 RCL <生產備註> 事項如下 . 冷軋厚度 > 0.8mm 內圈須插入二張瓦楞紙,防止端板印痕.客戶為益大時不可加瓦楞紙 (RMK00059) | 訂單:2510DFD061/002 CCPK 無 <生產備註> 事項 | 訂單:2510DFD061/002 CGQC <品檢備註> 事項如下 . 弓形度≦8MM/300MM 中波高≦2.5MM 邊波高≦3MM 急峻度≦0.6%. (RMK00060) | 訂單:2510DFD061/002 CCQC <品檢備註> 事項如下 . 【PMT】1.1.因為CR厚 0.944 mm，TOP 標準PMT以233℃去計算 (RMK-YL_KUNG) . 【疊放】出口每顆鋼捲貼紅色 " 禁止疊放 " 貼紙，如果有套桶S最多2層 (RMK-YL_KUNG) . 【分切】最後一顆可不依限重（不得超過8噸） (RMK-YL_KUNG) . 冷軋厚度 > 0.8mm 內圈須插入二張瓦楞紙,防止端板印痕.客戶為益大時不可加瓦楞紙 (RMK00059) . ★品檢注意！JIS&CNS 訂單必須每滿50噸一定要再做一次TEST (RMK00259) . 【PMT】1.2.CC2計算完後面漆每個ZONE 爐溫各降8℃為最終爐溫 (RMK00568) . 【PMT】1.3.CC2因爐溫各降8℃為最終爐溫，請股長於TEST時 確實量測板溫 (RMK00568) . 【PMT】1.4.若發現PMT不足，請上調ZONE溫度並回饋工程師 (RMK00568) . 【PMT】1.5.品檢注意！因標準PMT有下修請注意MEK測試 (RMK00568) . 【PMT】1.6.厚板少生產，請領班量測板溫並記錄之 (RMK00568) | 訂單:2510DFD061/002 TOL 無 <生產備註> 事項 | 【分切】最後一顆可不依限重（不得超過8噸）^^/CC1/CC2/CCQC/ <<.YL_KUNG 2025/10/21 11:11.>> 【疊放】出口每顆鋼捲貼紅色 " 禁止疊放 " 貼紙，如果有套桶S最多2層^^/CC1/CC2/CCQC/MKT/ <<.YL_KUNG 2025/10/21 11:11.>> 【PMT】1.1.因為CR厚 0.944 mm，TOP 標準PMT以233℃去計算^^/CC1/CC2/CCQC/ <<.YL_KUNG 2025/10/21 11:12.>> | 訂單 2510DFD061/002 修改記錄如下: 20251017 16:35:52 (93025) 退火碼: >> S1, 用途碼: >> CIC014, 背面標示: >> S000, 訂單背面顏色(五碼): >> BWF1A, 背面漆膜厚: >> NOM, 背面漆塗漆型式幾塗幾烤: >> 2, 鉻酸鹽: >> Z, 訂單厚度: >> 0.951, 訂單重: >> 20, 重量容許率(下限): >> 10, 重量容許率(上限): >> 10, 訂單寬度: >> 1200, 鍍製方式: >> BC, 鋼捲內徑: >> 508, 鋼捲下限重: >> 6, 鋼捲上限重: >> 8, 壓花條件碼: >> -, 表面花紋: >> Z, 綠色識別碼: >> R1, 印刷輥號: >> -, 產品代碼: >> PPGI, 皮膜碼: >> -, 單位別: >> M, 油品種類: >> Z, 塗油量: >> Z, 包裝代碼: >> S3 , 保護膜碼: >> -, 客戶試片取樣型式: >> -, 調質碼: >> S, 套筒碼: >> N , 規格: >> CGCC-10, 製造標準: >> CNS, 表面處理劑種類: >> Z, 表面處理劑塗佈量: >> Z, 伸長率測試: >> N, 硬度測試碼: >> N, 抗拉強度測試: >> N, 降伏強度測試: >> N, 厚度變異: >> -1.8, 訂單正面顏色(五碼): >> ACF11, 正面漆膜厚: >> 25, 正面漆塗漆型式幾塗幾烤: >> 2, 修邊碼: >> Y, 重量碼: >> AW, 鋼捲捲向: >> O, 鍍層碼: >> Z12, | H:厚度偏薄
PPGL | 2510DFD062/001 | 1. 因鋼套桶因縫接處容易對鋼捲產生轉印，所以請確認客戶是否知悉轉印風險 (OFP00256)-{.不符.} | 1. 部分大陸料含B元素超過CNS規範管制，故請原料CNS規範之訂單不要配大陸料 (OFP00684)-{.不符.} | 1. 訂單若有厚度變異，冷軋厚度公差比照烤漆計算公式 , 但最小為 1/2 公差做設定 (OFP00254)-{.不符.} 2. 因鋼套桶因縫接處容易對鋼捲產生轉印，所以請確認客戶是否知悉轉印風險 (OFP00256)-{.不符.} 3. "偏薄要求訂單" 鍍後厚度減 鍍後厚度下限需大於 0.02 MM,以免發生厚度不足狀況 (OFP00369)-{.不符.} 4. 部分大陸料含B元素超過CNS規範管制，故請原料CNS規範之訂單不要配大陸料 (OFP00684)-{.不符.} | 訂單:2510DFD062/001 CPL <生產備註> 事項如下 . 除HGI/ HGL 訂單邊緣不噴油. 其餘皆側緣噴油 (RMK00285) | 訂單:2510DFD062/001 CR1 無 <生產備註> 事項 | 訂單:2510DFD062/001 CR2 無 <生產備註> 事項 | 訂單:2510DFD062/001 CG1 <生產備註> 事項如下 . 平板類,鍍鋅生產時SKIN PASS & T/L 請依據鍍鋅標準規定生產 (RMK00100) . 鍍鋅表面不可有鋅痕、壓痕、凹陷、及刮傷 、應變痕等。 (RMK00100) . 出口鋼捲盤捲後目視不允許有鼓起. (RMK00100) . 瓦形屋頂用 注意鍍層控制範圍：min=標準值，Max=標準值+30 (RMK00103) . 因成形性需求故鍍層量有上限管制，排程變換前後一顆分切請U3暫留，待產線確認鍍層量後再行處置。 (RMK00103) | 訂單:2510DFD062/001 CG2 <生產備註> 事項如下 . 平板類,鍍鋅生產時SKIN PASS & T/L 請依據鍍鋅標準規定生產 (RMK00100) . 鍍鋅表面不可有鋅痕、壓痕、凹陷、及刮傷 、應變痕等。 (RMK00100) . 出口鋼捲盤捲後目視不允許有鼓起. (RMK00100) . 瓦形屋頂用 注意鍍層控制範圍：min=標準值，Max=標準值+30 (RMK00103) . 因成形性需求故鍍層量有上限管制，排程變換前後一顆分切請U3暫留，待產線確認鍍層量後再行處置。 (RMK00103) | 訂單:2510DFD062/001 CC1 <生產備註> 事項如下 . 超低光澤產品,色差計塗佈量依據5+20U為基準。RYF89 以5+22U為基準。 (RMK00103) . 請出口人員貼上"請勿堆疊"紅色標簽. (RMK00103) . R字頭色碼因色差對膜厚極其敏感，MASS目標102%~115%之間. (RMK00103) . R字頭色碼塗佈量須在20U以上,不然會有白色點狀(繩紋),已被客戶訴賠. (RMK00103) . 捲起單位張力請加大至 5.5（有另行備註要求張力設定時，依另行備註需求設定）） (RMK00103) . 1.本單若塗裝背面漆一律改為REVERSE COATING 例外訂單如下敘述 (RMK00163) . 2.例外訂單為R字頭超低光澤與PVDF (＞25μ)，背面漆可改 NATURE COATING，但搭配底漆避免遮蓋性不佳 (RMK00163) . 本色容易有色差，尚未找到解決對策前，必須塗料商到場協助。 (RMK00221) . ★★★接到排程看到此一備註，請知會 TDCC 雯青#314 (RMK00221) . ★品檢注意！JIS&CNS 訂單必須每滿50噸一定要再做一次TEST (RMK00259) . 1.此為NEO塗料,色差計請用有"(20150105)"的標準樣檔名確認色差值,找不到檔案時請通知TED工程師，分機#321 (RMK00343) . 2.色差放行標準為ΔL、Δa、Δb≦±0.6,光澤放行標準放寬到7以下放行,目視色差不管制 (RMK00343) . 2015年發生過訴賠。請出口使用鋼套桶前請檢查焊接處，以免捲取後產生折痕 (RMK00381) | 訂單:2510DFD062/001 CC2 <生產備註> 事項如下 . 超低光澤產品,色差計塗佈量依據5+20U為基準。RYF89 以5+22U為基準。 (RMK00103) . 請出口人員貼上"請勿堆疊"紅色標簽. (RMK00103) . R字頭色碼因色差對膜厚極其敏感，MASS目標102%~115%之間. (RMK00103) . R字頭色碼塗佈量須在20U以上,不然會有白色點狀(繩紋),已被客戶訴賠. (RMK00103) . 1.本單若塗裝背面漆一律改為REVERSE COATING 例外訂單如下敘述 (RMK00163) . 2.例外訂單為R字頭超低光澤與PVDF (＞25μ)，背面漆可改 NATURE COATING，但搭配底漆避免遮蓋性不佳 (RMK00163) . 本色容易有色差，尚未找到解決對策前，必須塗料商到場協助。 (RMK00221) . ★★★接到排程看到此一備註，請知會 TDCC 雯青#314 (RMK00221) . ★品檢注意！JIS&CNS 訂單必須每滿50噸一定要再做一次TEST (RMK00259) . 1.此為NEO塗料,色差計請用有"(20150105)"的標準樣檔名確認色差值,找不到檔案時請通知TED工程師，分機#321 (RMK00343) . 2.色差放行標準為ΔL、Δa、Δb≦±0.6,光澤放行標準放寬到7以下放行,目視色差不管制 (RMK00343) . 2015年發生過訴賠。請出口使用鋼套桶前請檢查焊接處，以免捲取後產生折痕 (RMK00381) | 訂單:2510DFD062/001 RCL 無 <生產備註> 事項 | 訂單:2510DFD062/001 CCPK 無 <生產備註> 事項 | 訂單:2510DFD062/001 CGQC <品檢備註> 事項如下 . 瓦形屋頂用 注意鍍層控制範圍：min=標準值，Max=標準值+30 (RMK00103) | 訂單:2510DFD062/001 CCQC <品檢備註> 事項如下 . 超低光澤產品,色差計塗佈量依據5+20U為基準。RYF89 以5+22U為基準。 (RMK00103) . R字頭色碼因色差對膜厚極其敏感，MASS目標102%~115%之間. (RMK00103) . 1.本單若塗裝背面漆一律改為REVERSE COATING 例外訂單如下敘述 (RMK00163) . 2.例外訂單為R字頭超低光澤與PVDF (＞25μ)，背面漆可改 NATURE COATING，但搭配底漆避免遮蓋性不佳 (RMK00163) . ★品檢注意！JIS&CNS 訂單必須每滿50噸一定要再做一次TEST (RMK00259) . 1.此為NEO塗料,色差計請用有"(20150105)"的標準樣檔名確認色差值,找不到檔案時請通知TED工程師，分機#321 (RMK00343) . 2.色差放行標準為ΔL、Δa、Δb≦±0.6,光澤放行標準放寬到7以下放行,目視色差不管制 (RMK00343) | 訂單:2510DFD062/001 TOL 無 <生產備註> 事項 |  | 訂單 2510DFD062/001 修改記錄如下: 20251020 10:30:41 (24025) 退火碼: >> S1, 用途碼: >> CIA008, 背面標示: >> C844, 訂單背面顏色(五碼): >> BW73N, 背面漆膜厚: >> NOM, 背面漆塗漆型式幾塗幾烤: >> 2, 鉻酸鹽: >> Z, 訂單厚度: >> 0.42, 訂單重: >> 15, 重量容許率(下限): >> 10, 重量容許率(上限): >> 10, 訂單寬度: >> 914, 鍍製方式: >> AC, 鋼捲內徑: >> 508, 鋼捲下限重: >> 3, 鋼捲上限重: >> 5, 壓花條件碼: >> -, 表面花紋: >> R, 綠色識別碼: >> -, 印刷輥號: >> -, 產品代碼: >> PPGL, 皮膜碼: >> -, 單位別: >> M, 油品種類: >> Z, 塗油量: >> Z, 包裝代碼: >> D2 , 保護膜碼: >> -, 客戶試片取樣型式: >> -, 調質碼: >> S, 套筒碼: >> S , 規格: >> CGLCC-20, 製造標準: >> CNS, 表面處理劑種類: >> Z, 表面處理劑塗佈量: >> Z, 伸長率測試: >> N, 硬度測試碼: >> N, 抗拉強度測試: >> N, 降伏強度測試: >> N, 厚度變異: >> -1.2, 訂單正面顏色(五碼): >> RBB57, 正面漆膜厚: >> 25, 正面漆塗漆型式幾塗幾烤: >> 2, 修邊碼: >> Y, 重量碼: >> AW, 鋼捲捲向: >> I, 鍍層碼: >> AZ150, | H:厚度偏薄
PPGL | 2510DFD063/001 | 1. 提醒：CNS 第三類保固 PPGL AZ150（含）以上，PPGI Z27 （含）以上 TOP ≧25U , BK 兩層塗裝 (OFP00448)-{.不符.} 2. 再三提醒確認！CNS &JIS 塗裝 PVDF 需要"3類"耐候等級。並注意鍍層或膜厚是否符合.... (OFP00568)-{.不符.} 3. 單捲限重檢核 (原料重:15~20, 分切困難:20, 單捲限重:4.00~4.90)(OFP00031)-{.不符.} | 1. 部分大陸料含B元素超過CNS規範管制，故請原料CNS規範之訂單不要配大陸料 (OFP00684)-{.不符.} | 1. 訂單若有厚度變異，冷軋厚度公差比照烤漆計算公式 , 但最小為 1/2 公差做設定 (OFP00254)-{.不符.} 2. "偏薄要求訂單" 鍍後厚度減 鍍後厚度下限需大於 0.02 MM,以免發生厚度不足狀況 (OFP00369)-{.不符.} 3. 提醒：CNS 第三類保固 PPGL AZ150（含）以上，PPGI Z27 （含）以上 TOP ≧25U , BK 兩層塗裝 (OFP00448)-{.不符.} 4. 再三提醒確認！CNS &JIS 塗裝 PVDF 需要"3類"耐候等級。並注意鍍層或膜厚是否符合.... (OFP00568)-{.不符.} 5. 部分大陸料含B元素超過CNS規範管制，故請原料CNS規範之訂單不要配大陸料 (OFP00684)-{.不符.} | 訂單:2510DFD063/001 CPL <生產備註> 事項如下 . 除HGI/ HGL 訂單邊緣不噴油. 其餘皆側緣噴油 (RMK00285) | 訂單:2510DFD063/001 CR1 <生產備註> 事項如下 . 完軋寬度超出管制值上限≦2mm時,冷軋繼續生產並填寫品質異常通報單給鍍鋅線,以便調整張力與板溫 (RMK00278) | 訂單:2510DFD063/001 CR2 <生產備註> 事項如下 . 完軋寬度超出管制值上限≦2mm時,冷軋繼續生產並填寫品質異常通報單給鍍鋅線,以便調整張力與板溫 (RMK00278) | 訂單:2510DFD063/001 CG1 <生產備註> 事項如下 . 平板類,鍍鋅生產時SKIN PASS & T/L 請依據鍍鋅標準規定生產 (RMK00100) . 鍍鋅表面不可有鋅痕、壓痕、凹陷、及刮傷 、應變痕等。 (RMK00100) . 出口鋼捲盤捲後目視不允許有鼓起. (RMK00100) | 訂單:2510DFD063/001 CG2 <生產備註> 事項如下 . 平板類,鍍鋅生產時SKIN PASS & T/L 請依據鍍鋅標準規定生產 (RMK00100) . 鍍鋅表面不可有鋅痕、壓痕、凹陷、及刮傷 、應變痕等。 (RMK00100) . 出口鋼捲盤捲後目視不允許有鼓起. (RMK00100) | 訂單:2510DFD063/001 CC1 <生產備註> 事項如下 . 【分切】玲翎曰：限重4~4.9，最後一顆可不依限重（不得超出 4.9噸） (RMK-E_CHIN) . 1.本單若塗裝背面漆一律改為REVERSE COATING 例外訂單如下敘述 (RMK00163) . 2.例外訂單為R字頭超低光澤與PVDF (＞25μ)，背面漆可改 NATURE COATING，但搭配底漆避免遮蓋性不佳 (RMK00163) . ★品檢注意！JIS&CNS 訂單必須每滿50噸一定要再做一次TEST (RMK00259) . 1.有客戶要下CNS第3類,以下備註麻煩CCP與TSD遵循,謝謝! (RMK00394) . 1.1.面漆塗佈量務必>=90%（如果背面用面漆也一樣） (RMK00394) . 1.2.務必留30cm*全寬試片1片,供實驗室委託確認SST與QUV性能。並於試片上註明"SST 2000HRS、QUV 1500HRS" (RMK00394) . 【PMT】本單面漆為"PVDF"，經會議決議需量測板溫並記錄之。每一張排程需量測一次否則追究責任 (RMK00503) | 訂單:2510DFD063/001 CC2 <生產備註> 事項如下 . 【分切】玲翎曰：限重4~4.9，最後一顆可不依限重（不得超出 4.9噸） (RMK-E_CHIN) . 1.本單若塗裝背面漆一律改為REVERSE COATING 例外訂單如下敘述 (RMK00163) . 2.例外訂單為R字頭超低光澤與PVDF (＞25μ)，背面漆可改 NATURE COATING，但搭配底漆避免遮蓋性不佳 (RMK00163) . ★品檢注意！JIS&CNS 訂單必須每滿50噸一定要再做一次TEST (RMK00259) . 1.有客戶要下CNS第3類,以下備註麻煩CCP與TSD遵循,謝謝! (RMK00394) . 1.1.面漆塗佈量務必>=90%（如果背面用面漆也一樣） (RMK00394) . 1.2.務必留30cm*全寬試片1片,供實驗室委託確認SST與QUV性能。並於試片上註明"SST 2000HRS、QUV 1500HRS" (RMK00394) . 【PMT】本單面漆為"PVDF"，經會議決議需量測板溫並記錄之。每一張排程需量測一次否則追究責任 (RMK00503) | 訂單:2510DFD063/001 RCL 無 <生產備註> 事項 | 訂單:2510DFD063/001 CCPK 無 <生產備註> 事項 | 訂單:2510DFD063/001 CGQC 無 <品檢備註> 事項 | 訂單:2510DFD063/001 CCQC <品檢備註> 事項如下 . 1.本單若塗裝背面漆一律改為REVERSE COATING 例外訂單如下敘述 (RMK00163) . 2.例外訂單為R字頭超低光澤與PVDF (＞25μ)，背面漆可改 NATURE COATING，但搭配底漆避免遮蓋性不佳 (RMK00163) . ★品檢注意！JIS&CNS 訂單必須每滿50噸一定要再做一次TEST (RMK00259) . 1.有客戶要下CNS第3類,以下備註麻煩CCP與TSD遵循,謝謝! (RMK00394) . 1.1.面漆塗佈量務必>=90%（如果背面用面漆也一樣） (RMK00394) . 1.2.務必留30cm*全寬試片1片,供實驗室委託確認SST與QUV性能。並於試片上註明"SST 2000HRS、QUV 1500HRS" (RMK00394) . 【PMT】本單面漆為"PVDF"，經會議決議需量測板溫並記錄之。每一張排程需量測一次否則追究責任 (RMK00503) | 訂單:2510DFD063/001 TOL 無 <生產備註> 事項 | 【分切】玲翎曰：限重4~4.9，最後一顆可不依限重（不得超出 4.9噸）^^/CC1/CC2/ <<.E_CHIN 2025/10/23 11:25.>> | 訂單 2510DFD063/001 修改記錄如下: 20251021 14:31:00 (24025) 退火碼: >> S1, 用途碼: >> CIA008, 背面標示: >> C815, 訂單背面顏色(五碼): >> BW73Y, 背面漆膜厚: >> 12.5, 背面漆塗漆型式幾塗幾烤: >> 2, 鉻酸鹽: >> Z, 訂單厚度: >> 0.52, 訂單重: >> 35, 重量容許率(下限): >> 10, 重量容許率(上限): >> 10, 訂單寬度: >> 914, 鍍製方式: >> AC, 鋼捲內徑: >> 508, 鋼捲下限重: >> 4, 鋼捲上限重: >> 4.9, 壓花條件碼: >> -, 表面花紋: >> R, 綠色識別碼: >> -, 印刷輥號: >> -, 產品代碼: >> PPGL, 皮膜碼: >> -, 單位別: >> M, 油品種類: >> Z, 塗油量: >> Z, 包裝代碼: >> D2 , 保護膜碼: >> -, 客戶試片取樣型式: >> -, 調質碼: >> S, 套筒碼: >> R , 規格: >> CGLC400-30, 製造標準: >> CNS, 表面處理劑種類: >> Z, 表面處理劑塗佈量: >> Z, 伸長率測試: >> N, 硬度測試碼: >> N, 抗拉強度測試: >> N, 降伏強度測試: >> N, 厚度變異: >> -1.4, 訂單正面顏色(五碼): >> FG606, 正面漆膜厚: >> 25, 正面漆塗漆型式幾塗幾烤: >> 2, 修邊碼: >> Y, 重量碼: >> AW, 鋼捲捲向: >> I, 鍍層碼: >> AZ150, | H:厚度偏薄
PPGL | 2510DFD064/001 | 1. 提醒：CNS 第三類保固 PPGL AZ150（含）以上，PPGI Z27 （含）以上 TOP ≧25U , BK 兩層塗裝 (OFP00448)-{.不符.} 2. 再三提醒確認！CNS &JIS 塗裝 PVDF 需要"3類"耐候等級。並注意鍍層或膜厚是否符合.... (OFP00568)-{.不符.} | 1. 部分大陸料含B元素超過CNS規範管制，故請原料CNS規範之訂單不要配大陸料 (OFP00684)-{.不符.} | 1. 訂單若有厚度變異，冷軋厚度公差比照烤漆計算公式 , 但最小為 1/2 公差做設定 (OFP00254)-{.不符.} 2. "偏薄要求訂單" 鍍後厚度減 鍍後厚度下限需大於 0.02 MM,以免發生厚度不足狀況 (OFP00369)-{.不符.} 3. 提醒：CNS 第三類保固 PPGL AZ150（含）以上，PPGI Z27 （含）以上 TOP ≧25U , BK 兩層塗裝 (OFP00448)-{.不符.} 4. 再三提醒確認！CNS &JIS 塗裝 PVDF 需要"3類"耐候等級。並注意鍍層或膜厚是否符合.... (OFP00568)-{.不符.} 5. 部分大陸料含B元素超過CNS規範管制，故請原料CNS規範之訂單不要配大陸料 (OFP00684)-{.不符.} | 訂單:2510DFD064/001 CPL <生產備註> 事項如下 . 除HGI/ HGL 訂單邊緣不噴油. 其餘皆側緣噴油 (RMK00285) | 訂單:2510DFD064/001 CR1 <生產備註> 事項如下 . 完軋寬度超出管制值上限≦2mm時,冷軋繼續生產並填寫品質異常通報單給鍍鋅線,以便調整張力與板溫 (RMK00278) | 訂單:2510DFD064/001 CR2 <生產備註> 事項如下 . 完軋寬度超出管制值上限≦2mm時,冷軋繼續生產並填寫品質異常通報單給鍍鋅線,以便調整張力與板溫 (RMK00278) | 訂單:2510DFD064/001 CG1 <生產備註> 事項如下 . 平板類,鍍鋅生產時SKIN PASS & T/L 請依據鍍鋅標準規定生產 (RMK00100) . 鍍鋅表面不可有鋅痕、壓痕、凹陷、及刮傷 、應變痕等。 (RMK00100) . 出口鋼捲盤捲後目視不允許有鼓起. (RMK00100) | 訂單:2510DFD064/001 CG2 <生產備註> 事項如下 . 平板類,鍍鋅生產時SKIN PASS & T/L 請依據鍍鋅標準規定生產 (RMK00100) . 鍍鋅表面不可有鋅痕、壓痕、凹陷、及刮傷 、應變痕等。 (RMK00100) . 出口鋼捲盤捲後目視不允許有鼓起. (RMK00100) | 訂單:2510DFD064/001 CC1 <生產備註> 事項如下 . 1.本單若塗裝背面漆一律改為REVERSE COATING 例外訂單如下敘述 (RMK00163) . 2.例外訂單為R字頭超低光澤與PVDF (＞25μ)，背面漆可改 NATURE COATING，但搭配底漆避免遮蓋性不佳 (RMK00163) . ★品檢注意！JIS&CNS 訂單必須每滿50噸一定要再做一次TEST (RMK00259) . 1.有客戶要下CNS第3類,以下備註麻煩CCP與TSD遵循,謝謝! (RMK00394) . 1.1.面漆塗佈量務必>=90%（如果背面用面漆也一樣） (RMK00394) . 1.2.務必留30cm*全寬試片1片,供實驗室委託確認SST與QUV性能。並於試片上註明"SST 2000HRS、QUV 1500HRS" (RMK00394) . 【PMT】本單面漆為"PVDF"，經會議決議需量測板溫並記錄之。每一張排程需量測一次否則追究責任 (RMK00503) . 【抽氣量】白色系在CC1生產時,FINISH抽氣量請設定250,如生產中發生色差b值異常升高,請股長再加大抽氣量因應 (RMK00560) | 訂單:2510DFD064/001 CC2 <生產備註> 事項如下 . 1.本單若塗裝背面漆一律改為REVERSE COATING 例外訂單如下敘述 (RMK00163) . 2.例外訂單為R字頭超低光澤與PVDF (＞25μ)，背面漆可改 NATURE COATING，但搭配底漆避免遮蓋性不佳 (RMK00163) . ★品檢注意！JIS&CNS 訂單必須每滿50噸一定要再做一次TEST (RMK00259) . 1.有客戶要下CNS第3類,以下備註麻煩CCP與TSD遵循,謝謝! (RMK00394) . 1.1.面漆塗佈量務必>=90%（如果背面用面漆也一樣） (RMK00394) . 1.2.務必留30cm*全寬試片1片,供實驗室委託確認SST與QUV性能。並於試片上註明"SST 2000HRS、QUV 1500HRS" (RMK00394) . 【PMT】本單面漆為"PVDF"，經會議決議需量測板溫並記錄之。每一張排程需量測一次否則追究責任 (RMK00503) . 【抽氣量】白色系在CC1生產時,FINISH抽氣量請設定250,如生產中發生色差b值異常升高,請股長再加大抽氣量因應 (RMK00560) | 訂單:2510DFD064/001 RCL 無 <生產備註> 事項 | 訂單:2510DFD064/001 CCPK 無 <生產備註> 事項 | 訂單:2510DFD064/001 CGQC 無 <品檢備註> 事項 | 訂單:2510DFD064/001 CCQC <品檢備註> 事項如下 . 1.本單若塗裝背面漆一律改為REVERSE COATING 例外訂單如下敘述 (RMK00163) . 2.例外訂單為R字頭超低光澤與PVDF (＞25μ)，背面漆可改 NATURE COATING，但搭配底漆避免遮蓋性不佳 (RMK00163) . ★品檢注意！JIS&CNS 訂單必須每滿50噸一定要再做一次TEST (RMK00259) . 1.有客戶要下CNS第3類,以下備註麻煩CCP與TSD遵循,謝謝! (RMK00394) . 1.1.面漆塗佈量務必>=90%（如果背面用面漆也一樣） (RMK00394) . 1.2.務必留30cm*全寬試片1片,供實驗室委託確認SST與QUV性能。並於試片上註明"SST 2000HRS、QUV 1500HRS" (RMK00394) . 【PMT】本單面漆為"PVDF"，經會議決議需量測板溫並記錄之。每一張排程需量測一次否則追究責任 (RMK00503) | 訂單:2510DFD064/001 TOL 無 <生產備註> 事項 |  | 訂單 2510DFD064/001 修改記錄如下: 20251021 14:26:48 (24025) 退火碼: >> S1, 用途碼: >> CIA008, 背面標示: >> C815, 訂單背面顏色(五碼): >> BW73Y, 背面漆膜厚: >> 12.5, 背面漆塗漆型式幾塗幾烤: >> 2, 鉻酸鹽: >> Z, 訂單厚度: >> 0.52, 訂單重: >> 35, 重量容許率(下限): >> 10, 重量容許率(上限): >> 10, 訂單寬度: >> 914, 鍍製方式: >> AC, 鋼捲內徑: >> 508, 鋼捲下限重: >> 3, 鋼捲上限重: >> 5, 壓花條件碼: >> -, 表面花紋: >> R, 綠色識別碼: >> -, 印刷輥號: >> -, 產品代碼: >> PPGL, 皮膜碼: >> -, 單位別: >> M, 油品種類: >> Z, 塗油量: >> Z, 包裝代碼: >> D2 , 保護膜碼: >> -, 客戶試片取樣型式: >> -, 調質碼: >> S, 套筒碼: >> R , 規格: >> CGLC400-30, 製造標準: >> CNS, 表面處理劑種類: >> Z, 表面處理劑塗佈量: >> Z, 伸長率測試: >> N, 硬度測試碼: >> N, 抗拉強度測試: >> N, 降伏強度測試: >> N, 厚度變異: >> -1.4, 訂單正面顏色(五碼): >> FW386, 正面漆膜厚: >> 25, 正面漆塗漆型式幾塗幾烤: >> 2, 修邊碼: >> Y, 重量碼: >> AW, 鋼捲捲向: >> I, 鍍層碼: >> AZ150, | H:厚度偏薄
PPGL | 2510DFD064/002 | 1. 提醒：CNS 第三類保固 PPGL AZ150（含）以上，PPGI Z27 （含）以上 TOP ≧25U , BK 兩層塗裝 (OFP00448)-{.不符.} 2. 再三提醒確認！CNS &JIS 塗裝 PVDF 需要"3類"耐候等級。並注意鍍層或膜厚是否符合.... (OFP00568)-{.不符.} | 1. 部分大陸料含B元素超過CNS規範管制，故請原料CNS規範之訂單不要配大陸料 (OFP00684)-{.不符.} | 1. 訂單若有厚度變異，冷軋厚度公差比照烤漆計算公式 , 但最小為 1/2 公差做設定 (OFP00254)-{.不符.} 2. "偏薄要求訂單" 鍍後厚度減 鍍後厚度下限需大於 0.02 MM,以免發生厚度不足狀況 (OFP00369)-{.不符.} 3. 提醒：CNS 第三類保固 PPGL AZ150（含）以上，PPGI Z27 （含）以上 TOP ≧25U , BK 兩層塗裝 (OFP00448)-{.不符.} 4. 再三提醒確認！CNS &JIS 塗裝 PVDF 需要"3類"耐候等級。並注意鍍層或膜厚是否符合.... (OFP00568)-{.不符.} 5. 部分大陸料含B元素超過CNS規範管制，故請原料CNS規範之訂單不要配大陸料 (OFP00684)-{.不符.} | 訂單:2510DFD064/002 CPL <生產備註> 事項如下 . 除HGI/ HGL 訂單邊緣不噴油. 其餘皆側緣噴油 (RMK00285) | 訂單:2510DFD064/002 CR1 <生產備註> 事項如下 . 完軋寬度超出管制值上限≦2mm時,冷軋繼續生產並填寫品質異常通報單給鍍鋅線,以便調整張力與板溫 (RMK00278) | 訂單:2510DFD064/002 CR2 <生產備註> 事項如下 . 完軋寬度超出管制值上限≦2mm時,冷軋繼續生產並填寫品質異常通報單給鍍鋅線,以便調整張力與板溫 (RMK00278) | 訂單:2510DFD064/002 CG1 <生產備註> 事項如下 . 平板類,鍍鋅生產時SKIN PASS & T/L 請依據鍍鋅標準規定生產 (RMK00100) . 鍍鋅表面不可有鋅痕、壓痕、凹陷、及刮傷 、應變痕等。 (RMK00100) . 出口鋼捲盤捲後目視不允許有鼓起. (RMK00100) | 訂單:2510DFD064/002 CG2 <生產備註> 事項如下 . 平板類,鍍鋅生產時SKIN PASS & T/L 請依據鍍鋅標準規定生產 (RMK00100) . 鍍鋅表面不可有鋅痕、壓痕、凹陷、及刮傷 、應變痕等。 (RMK00100) . 出口鋼捲盤捲後目視不允許有鼓起. (RMK00100) | 訂單:2510DFD064/002 CC1 <生產備註> 事項如下 . 【水痕】因YCP 近似深黑色水痕可能嚴重，因此指定CC1生產注意W/Q 使用純水與水量控制 (RMK-E_CHIN) . 1.本單若塗裝背面漆一律改為REVERSE COATING 例外訂單如下敘述 (RMK00163) . 2.例外訂單為R字頭超低光澤與PVDF (＞25μ)，背面漆可改 NATURE COATING，但搭配底漆避免遮蓋性不佳 (RMK00163) . ★品檢注意！JIS&CNS 訂單必須每滿50噸一定要再做一次TEST (RMK00259) . 1.有客戶要下CNS第3類,以下備註麻煩CCP與TSD遵循,謝謝! (RMK00394) . 1.1.面漆塗佈量務必>=90%（如果背面用面漆也一樣） (RMK00394) . 1.2.務必留30cm*全寬試片1片,供實驗室委託確認SST與QUV性能。並於試片上註明"SST 2000HRS、QUV 1500HRS" (RMK00394) . 【PMT】本單面漆為"PVDF"，經會議決議需量測板溫並記錄之。每一張排程需量測一次否則追究責任 (RMK00503) | 訂單:2510DFD064/002 CC2 <生產備註> 事項如下 . 【水痕】因YCP 近似深黑色水痕可能嚴重，因此指定CC1生產注意W/Q 使用純水與水量控制 (RMK-E_CHIN) . 1.本單若塗裝背面漆一律改為REVERSE COATING 例外訂單如下敘述 (RMK00163) . 2.例外訂單為R字頭超低光澤與PVDF (＞25μ)，背面漆可改 NATURE COATING，但搭配底漆避免遮蓋性不佳 (RMK00163) . ★品檢注意！JIS&CNS 訂單必須每滿50噸一定要再做一次TEST (RMK00259) . 1.有客戶要下CNS第3類,以下備註麻煩CCP與TSD遵循,謝謝! (RMK00394) . 1.1.面漆塗佈量務必>=90%（如果背面用面漆也一樣） (RMK00394) . 1.2.務必留30cm*全寬試片1片,供實驗室委託確認SST與QUV性能。並於試片上註明"SST 2000HRS、QUV 1500HRS" (RMK00394) . 【PMT】本單面漆為"PVDF"，經會議決議需量測板溫並記錄之。每一張排程需量測一次否則追究責任 (RMK00503) | 訂單:2510DFD064/002 RCL 無 <生產備註> 事項 | 訂單:2510DFD064/002 CCPK 無 <生產備註> 事項 | 訂單:2510DFD064/002 CGQC 無 <品檢備註> 事項 | 訂單:2510DFD064/002 CCQC <品檢備註> 事項如下 . 【水痕】因YCP 近似深黑色水痕可能嚴重，因此指定CC1生產注意W/Q 使用純水與水量控制 (RMK-E_CHIN) . 1.本單若塗裝背面漆一律改為REVERSE COATING 例外訂單如下敘述 (RMK00163) . 2.例外訂單為R字頭超低光澤與PVDF (＞25μ)，背面漆可改 NATURE COATING，但搭配底漆避免遮蓋性不佳 (RMK00163) . ★品檢注意！JIS&CNS 訂單必須每滿50噸一定要再做一次TEST (RMK00259) . 1.有客戶要下CNS第3類,以下備註麻煩CCP與TSD遵循,謝謝! (RMK00394) . 1.1.面漆塗佈量務必>=90%（如果背面用面漆也一樣） (RMK00394) . 1.2.務必留30cm*全寬試片1片,供實驗室委託確認SST與QUV性能。並於試片上註明"SST 2000HRS、QUV 1500HRS" (RMK00394) . 【PMT】本單面漆為"PVDF"，經會議決議需量測板溫並記錄之。每一張排程需量測一次否則追究責任 (RMK00503) | 訂單:2510DFD064/002 TOL 無 <生產備註> 事項 | 【水痕】因YCP 近似深黑色水痕可能嚴重，因此指定CC1生產注意W/Q 使用純水與水量控制^^/CC1/CC2/CCQC/^^ <<.E_CHIN 2025/10/23 08:09.>> | 訂單 2510DFD064/002 修改記錄如下: 20251021 14:26:51 (24025) 退火碼: >> S1, 用途碼: >> CIA008, 背面標示: >> C815, 訂單背面顏色(五碼): >> BW73Y, 背面漆膜厚: >> 12.5, 背面漆塗漆型式幾塗幾烤: >> 2, 鉻酸鹽: >> Z, 訂單厚度: >> 0.52, 訂單重: >> 35, 重量容許率(下限): >> 10, 重量容許率(上限): >> 10, 訂單寬度: >> 914, 鍍製方式: >> AC, 鋼捲內徑: >> 508, 鋼捲下限重: >> 3, 鋼捲上限重: >> 5, 壓花條件碼: >> -, 表面花紋: >> R, 綠色識別碼: >> -, 印刷輥號: >> -, 產品代碼: >> PPGL, 皮膜碼: >> -, 單位別: >> M, 油品種類: >> Z, 塗油量: >> Z, 包裝代碼: >> D2 , 保護膜碼: >> -, 客戶試片取樣型式: >> -, 調質碼: >> S, 套筒碼: >> R , 規格: >> CGLC400-30, 製造標準: >> CNS, 表面處理劑種類: >> Z, 表面處理劑塗佈量: >> Z, 伸長率測試: >> N, 硬度測試碼: >> N, 抗拉強度測試: >> N, 降伏強度測試: >> N, 厚度變異: >> -1.4, 訂單正面顏色(五碼): >> FY836, 正面漆膜厚: >> 25, 正面漆塗漆型式幾塗幾烤: >> 2, 修邊碼: >> Y, 重量碼: >> AW, 鋼捲捲向: >> I, 鍍層碼: >> AZ150, | H:厚度偏薄
PPGL | 2510DFD065/001 |  | 1. 部分大陸料含B元素超過CNS規範管制，故請原料CNS規範之訂單不要配大陸料 (OFP00684)-{.不符.} | 1. 訂單若有厚度變異，冷軋厚度公差比照烤漆計算公式 , 但最小為 1/2 公差做設定 (OFP00254)-{.不符.} 2. "偏薄要求訂單" 鍍後厚度減 鍍後厚度下限需大於 0.02 MM,以免發生厚度不足狀況 (OFP00369)-{.不符.} 3. 部分大陸料含B元素超過CNS規範管制，故請原料CNS規範之訂單不要配大陸料 (OFP00684)-{.不符.} | 訂單:2510DFD065/001 CPL <生產備註> 事項如下 . 除HGI/ HGL 訂單邊緣不噴油. 其餘皆側緣噴油 (RMK00285) | 訂單:2510DFD065/001 CR1 無 <生產備註> 事項 | 訂單:2510DFD065/001 CR2 無 <生產備註> 事項 | 訂單:2510DFD065/001 CG1 無 <生產備註> 事項 | 訂單:2510DFD065/001 CG2 無 <生產備註> 事項 | 訂單:2510DFD065/001 CC1 <生產備註> 事項如下 . 1.本單若塗裝背面漆一律改為REVERSE COATING 例外訂單如下敘述 (RMK00163) . 2.例外訂單為R字頭超低光澤與PVDF (＞25μ)，背面漆可改 NATURE COATING，但搭配底漆避免遮蓋性不佳 (RMK00163) . ★品檢注意！JIS&CNS 訂單必須每滿50噸一定要再做一次TEST (RMK00259) . 【品檢】 第一PASS(只塗底漆)仍需作外觀板面檢驗, 若發現缺陷以８８Ｂ處置作暫留 (RMK00345) . 【品檢】測試時依Base色差值管制, 超出管制值時,若TSD2 或 TDCC判定要生產, 請在測試及外觀報表簽名 (RMK00345) . 【品檢】 測試時最後成品要不要生產由 TSD2決定 (RMK00345) . 【品檢】正式生產後, 請保留第二分切試片，簽名當作此生產批對色板, 並請留意同批目視無明顯色差。 (RMK00345) . 【品檢】每一分切留30cm*全寬試片1片裁成A4一片 TO 業務 (RMK00345) . 2015年發生過訴賠。請出口使用鋼套桶前請檢查焊接處，以免捲取後產生折痕 (RMK00381) . 2.第2Pass (RMK00440) . 2.1.線速: 50mpm 印刷輥號: G24-C1300 (RMK00440) . 2.2.第2Pass生產，前處理不必塗裝。 (RMK00440) . 2.3.出口鋼捲請貼“禁止疊放”紅色標籤。收捲張力設定同rough matt。 (RMK00440) . 2.4.Base 2輥R塗裝，濾心50μ，稀釋Thinner為No.2B，粘度50±10”，PMT設定為232℃。 (RMK00440) . 2.5.Printer (Head 1 + Head 3) 印刷陶岩石紋圖案 (NBT31S)。 (RMK00440) . 2.6.Printer 生產時需開熱風。 (RMK00440) . 2.7.Printer Head 4 塗裝KP 1E6172，PMT設定為232℃。 (RMK00440) . 2.8.1E6172 Clear有含骨材，塗裝黏度：先以原液塗裝視塗裝板面狀況作調整。 (RMK00440) . 2.9.Clear稀釋Thinner為No.2B，濾心125μ。 (RMK00440) . 1.第1Pass (RMK00595) . 1.1.線速85mpm，只塗裝正面5μ，背面僅前處理不塗漆。 (RMK00595) . 1.2.正面底漆以R塗裝方式，不允許繩紋或塗佈不均..等塗裝缺陷。 (RMK00595) . 1.3.塗佈量請控制95~105%。 (RMK00595) . 1.4.第1Pass生產不用噴背標。 (RMK00595) . 1.5.★生產印刷第一PASS時，出口請收內捲★ (RMK00595) | 訂單:2510DFD065/001 CC2 <生產備註> 事項如下 . 1.本單若塗裝背面漆一律改為REVERSE COATING 例外訂單如下敘述 (RMK00163) . 2.例外訂單為R字頭超低光澤與PVDF (＞25μ)，背面漆可改 NATURE COATING，但搭配底漆避免遮蓋性不佳 (RMK00163) . ★品檢注意！JIS&CNS 訂單必須每滿50噸一定要再做一次TEST (RMK00259) . 【品檢】 第一PASS(只塗底漆)仍需作外觀板面檢驗, 若發現缺陷以８８Ｂ處置作暫留 (RMK00345) . 【品檢】測試時依Base色差值管制, 超出管制值時,若TSD2 或 TDCC判定要生產, 請在測試及外觀報表簽名 (RMK00345) . 【品檢】 測試時最後成品要不要生產由 TSD2決定 (RMK00345) . 【品檢】正式生產後, 請保留第二分切試片，簽名當作此生產批對色板, 並請留意同批目視無明顯色差。 (RMK00345) . 【品檢】每一分切留30cm*全寬試片1片裁成A4一片 TO 業務 (RMK00345) . 2015年發生過訴賠。請出口使用鋼套桶前請檢查焊接處，以免捲取後產生折痕 (RMK00381) . 2.第2Pass (RMK00440) . 2.1.線速: 50mpm 印刷輥號: G24-C1300 (RMK00440) . 2.2.第2Pass生產，前處理不必塗裝。 (RMK00440) . 2.3.出口鋼捲請貼“禁止疊放”紅色標籤。收捲張力設定同rough matt。 (RMK00440) . 2.4.Base 2輥R塗裝，濾心50μ，稀釋Thinner為No.2B，粘度50±10”，PMT設定為232℃。 (RMK00440) . 2.5.Printer (Head 1 + Head 3) 印刷陶岩石紋圖案 (NBT31S)。 (RMK00440) . 2.6.Printer 生產時需開熱風。 (RMK00440) . 2.7.Printer Head 4 塗裝KP 1E6172，PMT設定為232℃。 (RMK00440) . 2.8.1E6172 Clear有含骨材，塗裝黏度：先以原液塗裝視塗裝板面狀況作調整。 (RMK00440) . 2.9.Clear稀釋Thinner為No.2B，濾心125μ。 (RMK00440) . 1.第1Pass (RMK00595) . 1.1.線速85mpm，只塗裝正面5μ，背面僅前處理不塗漆。 (RMK00595) . 1.2.正面底漆以R塗裝方式，不允許繩紋或塗佈不均..等塗裝缺陷。 (RMK00595) . 1.3.塗佈量請控制95~105%。 (RMK00595) . 1.4.第1Pass生產不用噴背標。 (RMK00595) . 1.5.★生產印刷第一PASS時，出口請收內捲★ (RMK00595) | 訂單:2510DFD065/001 RCL 無 <生產備註> 事項 | 訂單:2510DFD065/001 CCPK 無 <生產備註> 事項 | 訂單:2510DFD065/001 CGQC 無 <品檢備註> 事項 | 訂單:2510DFD065/001 CCQC <品檢備註> 事項如下 . 1.本單若塗裝背面漆一律改為REVERSE COATING 例外訂單如下敘述 (RMK00163) . 2.例外訂單為R字頭超低光澤與PVDF (＞25μ)，背面漆可改 NATURE COATING，但搭配底漆避免遮蓋性不佳 (RMK00163) . ★品檢注意！JIS&CNS 訂單必須每滿50噸一定要再做一次TEST (RMK00259) . 【品檢】 第一PASS(只塗底漆)仍需作外觀板面檢驗, 若發現缺陷以８８Ｂ處置作暫留 (RMK00345) . 【品檢】測試時依Base色差值管制, 超出管制值時,若TSD2 或 TDCC判定要生產, 請在測試及外觀報表簽名 (RMK00345) . 【品檢】 測試時最後成品要不要生產由 TSD2決定 (RMK00345) . 【品檢】正式生產後, 請保留第二分切試片，簽名當作此生產批對色板, 並請留意同批目視無明顯色差。 (RMK00345) . 【品檢】每一分切留30cm*全寬試片1片裁成A4一片 TO 業務 (RMK00345) . 2.第2Pass (RMK00440) . 2.1.線速: 50mpm 印刷輥號: G24-C1300 (RMK00440) . 2.2.第2Pass生產，前處理不必塗裝。 (RMK00440) . 2.3.出口鋼捲請貼“禁止疊放”紅色標籤。收捲張力設定同rough matt。 (RMK00440) . 2.4.Base 2輥R塗裝，濾心50μ，稀釋Thinner為No.2B，粘度50±10”，PMT設定為232℃。 (RMK00440) . 2.5.Printer (Head 1 + Head 3) 印刷陶岩石紋圖案 (NBT31S)。 (RMK00440) . 2.6.Printer 生產時需開熱風。 (RMK00440) . 2.7.Printer Head 4 塗裝KP 1E6172，PMT設定為232℃。 (RMK00440) . 2.8.1E6172 Clear有含骨材，塗裝黏度：先以原液塗裝視塗裝板面狀況作調整。 (RMK00440) . 2.9.Clear稀釋Thinner為No.2B，濾心125μ。 (RMK00440) . 1.第1Pass (RMK00595) . 1.1.線速85mpm，只塗裝正面5μ，背面僅前處理不塗漆。 (RMK00595) . 1.2.正面底漆以R塗裝方式，不允許繩紋或塗佈不均..等塗裝缺陷。 (RMK00595) . 1.3.塗佈量請控制95~105%。 (RMK00595) . 1.4.第1Pass生產不用噴背標。 (RMK00595) . 1.5.★生產印刷第一PASS時，出口請收內捲★ (RMK00595) | 訂單:2510DFD065/001 TOL 無 <生產備註> 事項 |  | 訂單 2510DFD065/001 修改記錄如下: 20251021 15:08:32 (21003) 退火碼: >> S1, 用途碼: >> COA020, 背面標示: >> C811, 訂單背面顏色(五碼): >> BW73X, 背面漆膜厚: >> 15, 背面漆塗漆型式幾塗幾烤: >> 2, 鉻酸鹽: >> Z, 訂單厚度: >> 0.35, 訂單重: >> 40, 重量容許率(下限): >> 10, 重量容許率(上限): >> 10, 訂單寬度: >> 914, 鍍製方式: >> BC, 鋼捲內徑: >> 508, 鋼捲下限重: >> 3, 鋼捲上限重: >> 5, 壓花條件碼: >> -, 表面花紋: >> R, 綠色識別碼: >> -, 印刷輥號: >> G24-C1300, 產品代碼: >> PPGL, 皮膜碼: >> -, 單位別: >> M, 油品種類: >> Z, 塗油量: >> Z, 包裝代碼: >> D2 , 保護膜碼: >> -, 客戶試片取樣數量: >> 0, 客戶試片取樣型式: >> -, 調質碼: >> S, 套筒碼: >> S , 規格: >> CGLCC-20, 製造標準: >> CNS, 表面處理劑種類: >> Z, 表面處理劑塗佈量: >> Z, 伸長率測試: >> N, 硬度測試碼: >> N, 抗拉強度測試: >> N, 降伏強度測試: >> N, 厚度變異: >> -1.6, 訂單正面顏色(五碼): >> NBS1Y, 正面漆膜厚: >> NOM, 正面漆塗漆型式幾塗幾烤: >> 2, 修邊碼: >> Y, 重量碼: >> AW, 鋼捲捲向: >> I, 鍍層碼: >> AZ150, | H:厚度偏薄
PPGL | 2510DFD065/002 |  | 1. 部分大陸料含B元素超過CNS規範管制，故請原料CNS規範之訂單不要配大陸料 (OFP00684)-{.不符.} | 1. 訂單若有厚度變異，冷軋厚度公差比照烤漆計算公式 , 但最小為 1/2 公差做設定 (OFP00254)-{.不符.} 2. "偏薄要求訂單" 鍍後厚度減 鍍後厚度下限需大於 0.02 MM,以免發生厚度不足狀況 (OFP00369)-{.不符.} 3. 部分大陸料含B元素超過CNS規範管制，故請原料CNS規範之訂單不要配大陸料 (OFP00684)-{.不符.} | 訂單:2510DFD065/002 CPL <生產備註> 事項如下 . 除HGI/ HGL 訂單邊緣不噴油. 其餘皆側緣噴油 (RMK00285) | 訂單:2510DFD065/002 CR1 無 <生產備註> 事項 | 訂單:2510DFD065/002 CR2 無 <生產備註> 事項 | 訂單:2510DFD065/002 CG1 無 <生產備註> 事項 | 訂單:2510DFD065/002 CG2 無 <生產備註> 事項 | 訂單:2510DFD065/002 CC1 <生產備註> 事項如下 . 1.本單若塗裝背面漆一律改為REVERSE COATING 例外訂單如下敘述 (RMK00163) . 2.例外訂單為R字頭超低光澤與PVDF (＞25μ)，背面漆可改 NATURE COATING，但搭配底漆避免遮蓋性不佳 (RMK00163) . ★品檢注意！JIS&CNS 訂單必須每滿50噸一定要再做一次TEST (RMK00259) . 【品檢】 第一PASS(只塗底漆)仍需作外觀板面檢驗, 若發現缺陷以８８Ｂ處置作暫留 (RMK00345) . 【品檢】測試時依Base色差值管制, 超出管制值時,若TSD2 或 TDCC判定要生產, 請在測試及外觀報表簽名 (RMK00345) . 【品檢】 測試時最後成品要不要生產由 TSD2決定 (RMK00345) . 【品檢】正式生產後, 請保留第二分切試片，簽名當作此生產批對色板, 並請留意同批目視無明顯色差。 (RMK00345) . 【品檢】每一分切留30cm*全寬試片1片裁成A4一片 TO 業務 (RMK00345) . 2015年發生過訴賠。請出口使用鋼套桶前請檢查焊接處，以免捲取後產生折痕 (RMK00381) . 2.第2Pass (RMK00446) . 2.1.線速: 60mpm 印刷輥號: F44-C1300 (RMK00446) . 2.2.第2Pass生產，前處理不必塗裝。 (RMK00446) . 2.3.出口鋼捲請貼“禁止疊放”紅色標籤。收捲張力設定同rough matt。 (RMK00446) . 2.4.Base 2輥R塗裝，濾心50μ，Thinner No.2B，粘度50±10”，PMT設定為232℃。 (RMK00446) . 2.5.Printer Head 2 印刷白柚木紋圖案 (NBT28S)。 (RMK00446) . 2.6.Printer Head 4 塗裝1E6172，PMT設定為232℃。 (RMK00446) . 2.7.1E6172 Clear有含骨材，塗裝黏度：先以原液塗裝視塗裝板面狀況作調整。 (RMK00446) . 2.8.Clear稀釋Thinner為No.2B，濾心125μ。 (RMK00446) . 1.第1Pass (RMK00595) . 1.1.線速85mpm，只塗裝正面5μ，背面僅前處理不塗漆。 (RMK00595) . 1.2.正面底漆以R塗裝方式，不允許繩紋或塗佈不均..等塗裝缺陷。 (RMK00595) . 1.3.塗佈量請控制95~105%。 (RMK00595) . 1.4.第1Pass生產不用噴背標。 (RMK00595) . 1.5.★生產印刷第一PASS時，出口請收內捲★ (RMK00595) | 訂單:2510DFD065/002 CC2 <生產備註> 事項如下 . 1.本單若塗裝背面漆一律改為REVERSE COATING 例外訂單如下敘述 (RMK00163) . 2.例外訂單為R字頭超低光澤與PVDF (＞25μ)，背面漆可改 NATURE COATING，但搭配底漆避免遮蓋性不佳 (RMK00163) . ★品檢注意！JIS&CNS 訂單必須每滿50噸一定要再做一次TEST (RMK00259) . 【品檢】 第一PASS(只塗底漆)仍需作外觀板面檢驗, 若發現缺陷以８８Ｂ處置作暫留 (RMK00345) . 【品檢】測試時依Base色差值管制, 超出管制值時,若TSD2 或 TDCC判定要生產, 請在測試及外觀報表簽名 (RMK00345) . 【品檢】 測試時最後成品要不要生產由 TSD2決定 (RMK00345) . 【品檢】正式生產後, 請保留第二分切試片，簽名當作此生產批對色板, 並請留意同批目視無明顯色差。 (RMK00345) . 【品檢】每一分切留30cm*全寬試片1片裁成A4一片 TO 業務 (RMK00345) . 2015年發生過訴賠。請出口使用鋼套桶前請檢查焊接處，以免捲取後產生折痕 (RMK00381) . 2.第2Pass (RMK00446) . 2.1.線速: 60mpm 印刷輥號: F44-C1300 (RMK00446) . 2.2.第2Pass生產，前處理不必塗裝。 (RMK00446) . 2.3.出口鋼捲請貼“禁止疊放”紅色標籤。收捲張力設定同rough matt。 (RMK00446) . 2.4.Base 2輥R塗裝，濾心50μ，Thinner No.2B，粘度50±10”，PMT設定為232℃。 (RMK00446) . 2.5.Printer Head 2 印刷白柚木紋圖案 (NBT28S)。 (RMK00446) . 2.6.Printer Head 4 塗裝1E6172，PMT設定為232℃。 (RMK00446) . 2.7.1E6172 Clear有含骨材，塗裝黏度：先以原液塗裝視塗裝板面狀況作調整。 (RMK00446) . 2.8.Clear稀釋Thinner為No.2B，濾心125μ。 (RMK00446) . 1.第1Pass (RMK00595) . 1.1.線速85mpm，只塗裝正面5μ，背面僅前處理不塗漆。 (RMK00595) . 1.2.正面底漆以R塗裝方式，不允許繩紋或塗佈不均..等塗裝缺陷。 (RMK00595) . 1.3.塗佈量請控制95~105%。 (RMK00595) . 1.4.第1Pass生產不用噴背標。 (RMK00595) . 1.5.★生產印刷第一PASS時，出口請收內捲★ (RMK00595) | 訂單:2510DFD065/002 RCL 無 <生產備註> 事項 | 訂單:2510DFD065/002 CCPK 無 <生產備註> 事項 | 訂單:2510DFD065/002 CGQC 無 <品檢備註> 事項 | 訂單:2510DFD065/002 CCQC <品檢備註> 事項如下 . 1.本單若塗裝背面漆一律改為REVERSE COATING 例外訂單如下敘述 (RMK00163) . 2.例外訂單為R字頭超低光澤與PVDF (＞25μ)，背面漆可改 NATURE COATING，但搭配底漆避免遮蓋性不佳 (RMK00163) . ★品檢注意！JIS&CNS 訂單必須每滿50噸一定要再做一次TEST (RMK00259) . 【品檢】 第一PASS(只塗底漆)仍需作外觀板面檢驗, 若發現缺陷以８８Ｂ處置作暫留 (RMK00345) . 【品檢】測試時依Base色差值管制, 超出管制值時,若TSD2 或 TDCC判定要生產, 請在測試及外觀報表簽名 (RMK00345) . 【品檢】 測試時最後成品要不要生產由 TSD2決定 (RMK00345) . 【品檢】正式生產後, 請保留第二分切試片，簽名當作此生產批對色板, 並請留意同批目視無明顯色差。 (RMK00345) . 【品檢】每一分切留30cm*全寬試片1片裁成A4一片 TO 業務 (RMK00345) . 2.第2Pass (RMK00446) . 2.1.線速: 60mpm 印刷輥號: F44-C1300 (RMK00446) . 2.2.第2Pass生產，前處理不必塗裝。 (RMK00446) . 2.3.出口鋼捲請貼“禁止疊放”紅色標籤。收捲張力設定同rough matt。 (RMK00446) . 2.4.Base 2輥R塗裝，濾心50μ，Thinner No.2B，粘度50±10”，PMT設定為232℃。 (RMK00446) . 2.5.Printer Head 2 印刷白柚木紋圖案 (NBT28S)。 (RMK00446) . 2.6.Printer Head 4 塗裝1E6172，PMT設定為232℃。 (RMK00446) . 2.7.1E6172 Clear有含骨材，塗裝黏度：先以原液塗裝視塗裝板面狀況作調整。 (RMK00446) . 2.8.Clear稀釋Thinner為No.2B，濾心125μ。 (RMK00446) . 1.第1Pass (RMK00595) . 1.1.線速85mpm，只塗裝正面5μ，背面僅前處理不塗漆。 (RMK00595) . 1.2.正面底漆以R塗裝方式，不允許繩紋或塗佈不均..等塗裝缺陷。 (RMK00595) . 1.3.塗佈量請控制95~105%。 (RMK00595) . 1.4.第1Pass生產不用噴背標。 (RMK00595) . 1.5.★生產印刷第一PASS時，出口請收內捲★ (RMK00595) | 訂單:2510DFD065/002 TOL 無 <生產備註> 事項 |  | 訂單 2510DFD065/002 修改記錄如下: 20251021 15:08:35 (21003) 退火碼: >> S1, 用途碼: >> COA020, 背面標示: >> C811, 訂單背面顏色(五碼): >> BW73X, 背面漆膜厚: >> 15, 背面漆塗漆型式幾塗幾烤: >> 2, 鉻酸鹽: >> Z, 訂單厚度: >> 0.35, 訂單重: >> 60, 重量容許率(下限): >> 10, 重量容許率(上限): >> 10, 訂單寬度: >> 914, 鍍製方式: >> BC, 鋼捲內徑: >> 508, 鋼捲下限重: >> 3, 鋼捲上限重: >> 5, 壓花條件碼: >> -, 表面花紋: >> R, 綠色識別碼: >> -, 印刷輥號: >> F44-C1300, 產品代碼: >> PPGL, 皮膜碼: >> -, 單位別: >> M, 油品種類: >> Z, 塗油量: >> Z, 包裝代碼: >> D2 , 保護膜碼: >> -, 客戶試片取樣數量: >> 0, 客戶試片取樣型式: >> -, 調質碼: >> S, 套筒碼: >> S , 規格: >> CGLCC-20, 製造標準: >> CNS, 表面處理劑種類: >> Z, 表面處理劑塗佈量: >> Z, 伸長率測試: >> N, 硬度測試碼: >> N, 抗拉強度測試: >> N, 降伏強度測試: >> N, 厚度變異: >> -1.6, 訂單正面顏色(五碼): >> NBW2X, 正面漆膜厚: >> NOM, 正面漆塗漆型式幾塗幾烤: >> 2, 修邊碼: >> Y, 重量碼: >> AW, 鋼捲捲向: >> I, 鍍層碼: >> AZ150, | H:厚度偏薄
PPGL | 2510DFD066/001 | 1. 提醒：CNS 第三類保固 PPGL AZ150（含）以上，PPGI Z27 （含）以上 TOP ≧25U , BK 兩層塗裝 (OFP00448)-{.不符.} 2. 再三提醒確認！CNS &JIS 塗裝 PVDF 需要"3類"耐候等級。並注意鍍層或膜厚是否符合.... (OFP00568)-{.不符.} | 1. 部分大陸料含B元素超過CNS規範管制，故請原料CNS規範之訂單不要配大陸料 (OFP00684)-{.不符.} | 1. 訂單若有厚度變異，冷軋厚度公差比照烤漆計算公式 , 但最小為 1/2 公差做設定 (OFP00254)-{.不符.} 2. "偏薄要求訂單" 鍍後厚度減 鍍後厚度下限需大於 0.02 MM,以免發生厚度不足狀況 (OFP00369)-{.不符.} 3. 提醒：CNS 第三類保固 PPGL AZ150（含）以上，PPGI Z27 （含）以上 TOP ≧25U , BK 兩層塗裝 (OFP00448)-{.不符.} 4. 再三提醒確認！CNS &JIS 塗裝 PVDF 需要"3類"耐候等級。並注意鍍層或膜厚是否符合.... (OFP00568)-{.不符.} 5. 部分大陸料含B元素超過CNS規範管制，故請原料CNS規範之訂單不要配大陸料 (OFP00684)-{.不符.} | 訂單:2510DFD066/001 CPL <生產備註> 事項如下 . 除HGI/ HGL 訂單邊緣不噴油. 其餘皆側緣噴油 (RMK00285) | 訂單:2510DFD066/001 CR1 <生產備註> 事項如下 . 完軋寬度超出管制值上限≦2mm時,冷軋繼續生產並填寫品質異常通報單給鍍鋅線,以便調整張力與板溫 (RMK00278) | 訂單:2510DFD066/001 CR2 <生產備註> 事項如下 . 完軋寬度超出管制值上限≦2mm時,冷軋繼續生產並填寫品質異常通報單給鍍鋅線,以便調整張力與板溫 (RMK00278) | 訂單:2510DFD066/001 CG1 <生產備註> 事項如下 . 平板類,鍍鋅生產時SKIN PASS & T/L 請依據鍍鋅標準規定生產 (RMK00100) . 鍍鋅表面不可有鋅痕、壓痕、凹陷、及刮傷 、應變痕等。 (RMK00100) . 出口鋼捲盤捲後目視不允許有鼓起. (RMK00100) | 訂單:2510DFD066/001 CG2 <生產備註> 事項如下 . 平板類,鍍鋅生產時SKIN PASS & T/L 請依據鍍鋅標準規定生產 (RMK00100) . 鍍鋅表面不可有鋅痕、壓痕、凹陷、及刮傷 、應變痕等。 (RMK00100) . 出口鋼捲盤捲後目視不允許有鼓起. (RMK00100) | 訂單:2510DFD066/001 CC1 <生產備註> 事項如下 . 1.本單若塗裝背面漆一律改為REVERSE COATING 例外訂單如下敘述 (RMK00163) . 2.例外訂單為R字頭超低光澤與PVDF (＞25μ)，背面漆可改 NATURE COATING，但搭配底漆避免遮蓋性不佳 (RMK00163) . ★品檢注意！JIS&CNS 訂單必須每滿50噸一定要再做一次TEST (RMK00259) . 1.有客戶要下CNS第3類,以下備註麻煩CCP與TSD遵循,謝謝! (RMK00394) . 1.1.面漆塗佈量務必>=90%（如果背面用面漆也一樣） (RMK00394) . 1.2.務必留30cm*全寬試片1片,供實驗室委託確認SST與QUV性能。並於試片上註明"SST 2000HRS、QUV 1500HRS" (RMK00394) . 【PMT】本單面漆為"PVDF"，經會議決議需量測板溫並記錄之。每一張排程需量測一次否則追究責任 (RMK00503) | 訂單:2510DFD066/001 CC2 <生產備註> 事項如下 . 1.本單若塗裝背面漆一律改為REVERSE COATING 例外訂單如下敘述 (RMK00163) . 2.例外訂單為R字頭超低光澤與PVDF (＞25μ)，背面漆可改 NATURE COATING，但搭配底漆避免遮蓋性不佳 (RMK00163) . ★品檢注意！JIS&CNS 訂單必須每滿50噸一定要再做一次TEST (RMK00259) . 1.有客戶要下CNS第3類,以下備註麻煩CCP與TSD遵循,謝謝! (RMK00394) . 1.1.面漆塗佈量務必>=90%（如果背面用面漆也一樣） (RMK00394) . 1.2.務必留30cm*全寬試片1片,供實驗室委託確認SST與QUV性能。並於試片上註明"SST 2000HRS、QUV 1500HRS" (RMK00394) . 【PMT】本單面漆為"PVDF"，經會議決議需量測板溫並記錄之。每一張排程需量測一次否則追究責任 (RMK00503) | 訂單:2510DFD066/001 RCL 無 <生產備註> 事項 | 訂單:2510DFD066/001 CCPK 無 <生產備註> 事項 | 訂單:2510DFD066/001 CGQC 無 <品檢備註> 事項 | 訂單:2510DFD066/001 CCQC <品檢備註> 事項如下 . 1.本單若塗裝背面漆一律改為REVERSE COATING 例外訂單如下敘述 (RMK00163) . 2.例外訂單為R字頭超低光澤與PVDF (＞25μ)，背面漆可改 NATURE COATING，但搭配底漆避免遮蓋性不佳 (RMK00163) . ★品檢注意！JIS&CNS 訂單必須每滿50噸一定要再做一次TEST (RMK00259) . 1.有客戶要下CNS第3類,以下備註麻煩CCP與TSD遵循,謝謝! (RMK00394) . 1.1.面漆塗佈量務必>=90%（如果背面用面漆也一樣） (RMK00394) . 1.2.務必留30cm*全寬試片1片,供實驗室委託確認SST與QUV性能。並於試片上註明"SST 2000HRS、QUV 1500HRS" (RMK00394) . 【PMT】本單面漆為"PVDF"，經會議決議需量測板溫並記錄之。每一張排程需量測一次否則追究責任 (RMK00503) | 訂單:2510DFD066/001 TOL 無 <生產備註> 事項 |  | 訂單 2510DFD066/001 修改記錄如下: 20251022 14:49:17 (24025) 退火碼: >> S1, 用途碼: >> CIA008, 背面標示: >> C815, 訂單背面顏色(五碼): >> BW73Y, 背面漆膜厚: >> 12.5, 背面漆塗漆型式幾塗幾烤: >> 2, 鉻酸鹽: >> Z, 訂單厚度: >> 0.52, 訂單重: >> 30, 重量容許率(下限): >> 10, 重量容許率(上限): >> 10, 訂單寬度: >> 914, 鍍製方式: >> AC, 鋼捲內徑: >> 508, 鋼捲下限重: >> 3, 鋼捲上限重: >> 5, 壓花條件碼: >> -, 表面花紋: >> R, GL鋅花要求下限: >> -, GL鋅花要求上限: >> -, 綠色識別碼: >> -, 印刷輥號: >> -, 產品代碼: >> PPGL, 皮膜碼: >> -, 單位別: >> M, 油品種類: >> Z, 塗油量: >> Z, 包裝代碼: >> D2 , 保護膜碼: >> -, 客戶試片取樣型式: >> -, 調質碼: >> S, 套筒碼: >> P , 規格: >> CGLC400-30, 製造標準: >> CNS, 表面處理劑種類: >> Z, 表面處理劑塗佈量: >> Z, 伸長率測試: >> N, 硬度測試碼: >> N, 抗拉強度測試: >> N, 降伏強度測試: >> N, 厚度變異: >> -1.4, 訂單正面顏色(五碼): >> FL246, 正面漆膜厚: >> 25, 正面漆塗漆型式幾塗幾烤: >> 2, 修邊碼: >> Y, 重量碼: >> AW, 鋼捲捲向: >> I, 鍍層碼: >> AZ150, 20251031 09:10:59 (24025) 訂單正面顏色(五碼): FL246 >> FL538, | H:厚度偏薄 | [訂單訊息通知] 2025/10/23 下午 01:16:57 *** (秦大維 >> 通知 >> Lynn Hsu) 訊息 : ★★★FL246 已經10年沒下。而且當時塗料商有說...本色為PVDF鮮豔色有脫色/ 褪色 / 摩擦印痕等風險，客戶必須簽切結書塗料商才會生產塗料。所以本單先 HOLD住★★★ [訂單訊息通知] 2025/10/23 下午 03:50:15 *** (陳翰宇 >> 通知 >> Lynn Hsu, Winnie Chang, Emily Hong, XinYi Wu, Edwy Chin, YuLung Kung, B.S. Wan, Y.L. Liu, Julian Liu, Sony Su, YunTung Li) 訊息 : 這張顏色要更換，請先HOLD住
PPGL | 2510DFD068/002 |  | 1. 部分大陸料含B元素超過CNS規範管制，故請原料CNS規範之訂單不要配大陸料 (OFP00684)-{.不符.} | 1. 訂單若有厚度變異，冷軋厚度公差比照烤漆計算公式 , 但最小為 1/2 公差做設定 (OFP00254)-{.不符.} 2. "偏薄要求訂單" 鍍後厚度減 鍍後厚度下限需大於 0.02 MM,以免發生厚度不足狀況 (OFP00369)-{.不符.} 3. 部分大陸料含B元素超過CNS規範管制，故請原料CNS規範之訂單不要配大陸料 (OFP00684)-{.不符.} | 訂單:2510DFD068/002 CPL <生產備註> 事項如下 . 除HGI/ HGL 訂單邊緣不噴油. 其餘皆側緣噴油 (RMK00285) | 訂單:2510DFD068/002 CR1 <生產備註> 事項如下 . 完軋寬度超出管制值上限≦2mm時,冷軋繼續生產並填寫品質異常通報單給鍍鋅線,以便調整張力與板溫 (RMK00278) | 訂單:2510DFD068/002 CR2 <生產備註> 事項如下 . 完軋寬度超出管制值上限≦2mm時,冷軋繼續生產並填寫品質異常通報單給鍍鋅線,以便調整張力與板溫 (RMK00278) | 訂單:2510DFD068/002 CG1 <生產備註> 事項如下 . 平板類,鍍鋅生產時SKIN PASS & T/L 請依據鍍鋅標準規定生產 (RMK00100) . 鍍鋅表面不可有鋅痕、壓痕、凹陷、及刮傷 、應變痕等。 (RMK00100) . 出口鋼捲盤捲後目視不允許有鼓起. (RMK00100) | 訂單:2510DFD068/002 CG2 <生產備註> 事項如下 . 平板類,鍍鋅生產時SKIN PASS & T/L 請依據鍍鋅標準規定生產 (RMK00100) . 鍍鋅表面不可有鋅痕、壓痕、凹陷、及刮傷 、應變痕等。 (RMK00100) . 出口鋼捲盤捲後目視不允許有鼓起. (RMK00100) | 訂單:2510DFD068/002 CC1 <生產備註> 事項如下 . 【色差】此色面漆塗佈量需要≧100%，若低於100%色差會很大 (參考塗料規格書九宮格之數據) (RMK-E_CHIN) . 1.本單若塗裝背面漆一律改為REVERSE COATING 例外訂單如下敘述 (RMK00163) . 2.例外訂單為R字頭超低光澤與PVDF (＞25μ)，背面漆可改 NATURE COATING，但搭配底漆避免遮蓋性不佳 (RMK00163) . ★品檢注意！JIS&CNS 訂單必須每滿50噸一定要再做一次TEST (RMK00259) . 【抽氣量】白色系在CC1生產時,FINISH抽氣量請設定250,如生產中發生色差b值異常升高,請股長再加大抽氣量因應 (RMK00560) | 訂單:2510DFD068/002 CC2 <生產備註> 事項如下 . 【色差】此色面漆塗佈量需要≧100%，若低於100%色差會很大 (參考塗料規格書九宮格之數據) (RMK-E_CHIN) . 1.本單若塗裝背面漆一律改為REVERSE COATING 例外訂單如下敘述 (RMK00163) . 2.例外訂單為R字頭超低光澤與PVDF (＞25μ)，背面漆可改 NATURE COATING，但搭配底漆避免遮蓋性不佳 (RMK00163) . ★品檢注意！JIS&CNS 訂單必須每滿50噸一定要再做一次TEST (RMK00259) . 【抽氣量】白色系在CC1生產時,FINISH抽氣量請設定250,如生產中發生色差b值異常升高,請股長再加大抽氣量因應 (RMK00560) | 訂單:2510DFD068/002 RCL 無 <生產備註> 事項 | 訂單:2510DFD068/002 CCPK 無 <生產備註> 事項 | 訂單:2510DFD068/002 CGQC 無 <品檢備註> 事項 | 訂單:2510DFD068/002 CCQC <品檢備註> 事項如下 . 1.本單若塗裝背面漆一律改為REVERSE COATING 例外訂單如下敘述 (RMK00163) . 2.例外訂單為R字頭超低光澤與PVDF (＞25μ)，背面漆可改 NATURE COATING，但搭配底漆避免遮蓋性不佳 (RMK00163) . ★品檢注意！JIS&CNS 訂單必須每滿50噸一定要再做一次TEST (RMK00259) | 訂單:2510DFD068/002 TOL 無 <生產備註> 事項 | 【色差】此色面漆塗佈量需要≧100%，若低於100%色差會很大 (參考塗料規格書九宮格之數據)^^/CC1/CC2/ <<.E_CHIN 2025/10/27 15:27.>> | 訂單 2510DFD068/002 修改記錄如下: 20251023 10:56:07 (22030) 退火碼: >> S1, 用途碼: >> CIA008, 背面標示: >> C814, 訂單背面顏色(五碼): >> BW73Y, 背面漆膜厚: >> 12.5, 背面漆塗漆型式幾塗幾烤: >> 2, 鉻酸鹽: >> Z, 訂單厚度: >> 0.42, 訂單重: >> 30, 重量容許率(下限): >> 10, 重量容許率(上限): >> 10, 訂單寬度: >> 914, 鍍製方式: >> AC, 鋼捲內徑: >> 508, 鋼捲下限重: >> 3, 鋼捲上限重: >> 5, 壓花條件碼: >> -, 表面花紋: >> R, 綠色識別碼: >> -, 印刷輥號: >> -, 產品代碼: >> PPGL, 皮膜碼: >> -, 單位別: >> M, 油品種類: >> Z, 塗油量: >> Z, 包裝代碼: >> D2 , 保護膜碼: >> -, 客戶試片取樣型式: >> -, 調質碼: >> S, 套筒碼: >> R , 規格: >> CGLC400-20, 製造標準: >> CNS, 表面處理劑種類: >> Z, 表面處理劑塗佈量: >> Z, 伸長率測試: >> N, 硬度測試碼: >> N, 抗拉強度測試: >> N, 降伏強度測試: >> N, 厚度變異: >> -1.2, 訂單正面顏色(五碼): >> SW626, 正面漆膜厚: >> 25, 正面漆塗漆型式幾塗幾烤: >> 2, 修邊碼: >> Y, 重量碼: >> AW, 鋼捲捲向: >> I, 鍍層碼: >> AZ150, | H:厚度偏薄
PPGL | 2510DFD068/003 |  | 1. 部分大陸料含B元素超過CNS規範管制，故請原料CNS規範之訂單不要配大陸料 (OFP00684)-{.不符.} | 1. 訂單若有厚度變異，冷軋厚度公差比照烤漆計算公式 , 但最小為 1/2 公差做設定 (OFP00254)-{.不符.} 2. "偏薄要求訂單" 鍍後厚度減 鍍後厚度下限需大於 0.02 MM,以免發生厚度不足狀況 (OFP00369)-{.不符.} 3. 部分大陸料含B元素超過CNS規範管制，故請原料CNS規範之訂單不要配大陸料 (OFP00684)-{.不符.} | 訂單:2510DFD068/003 CPL <生產備註> 事項如下 . 除HGI/ HGL 訂單邊緣不噴油. 其餘皆側緣噴油 (RMK00285) | 訂單:2510DFD068/003 CR1 <生產備註> 事項如下 . 完軋寬度超出管制值上限≦2mm時,冷軋繼續生產並填寫品質異常通報單給鍍鋅線,以便調整張力與板溫 (RMK00278) | 訂單:2510DFD068/003 CR2 <生產備註> 事項如下 . 完軋寬度超出管制值上限≦2mm時,冷軋繼續生產並填寫品質異常通報單給鍍鋅線,以便調整張力與板溫 (RMK00278) | 訂單:2510DFD068/003 CG1 <生產備註> 事項如下 . 平板類,鍍鋅生產時SKIN PASS & T/L 請依據鍍鋅標準規定生產 (RMK00100) . 鍍鋅表面不可有鋅痕、壓痕、凹陷、及刮傷 、應變痕等。 (RMK00100) . 出口鋼捲盤捲後目視不允許有鼓起. (RMK00100) | 訂單:2510DFD068/003 CG2 <生產備註> 事項如下 . 平板類,鍍鋅生產時SKIN PASS & T/L 請依據鍍鋅標準規定生產 (RMK00100) . 鍍鋅表面不可有鋅痕、壓痕、凹陷、及刮傷 、應變痕等。 (RMK00100) . 出口鋼捲盤捲後目視不允許有鼓起. (RMK00100) | 訂單:2510DFD068/003 CC1 <生產備註> 事項如下 . 1.本單若塗裝背面漆一律改為REVERSE COATING 例外訂單如下敘述 (RMK00163) . 2.例外訂單為R字頭超低光澤與PVDF (＞25μ)，背面漆可改 NATURE COATING，但搭配底漆避免遮蓋性不佳 (RMK00163) . ★品檢注意！JIS&CNS 訂單必須每滿50噸一定要再做一次TEST (RMK00259) . 請出口主操加貼"請勿堆疊"標簽紅色 (RMK00317) . 因金屬粉塗裝捲取容易變形，請RCL重整後、包裝與倉庫一律放置SKID上防止變形 (RMK00317) | 訂單:2510DFD068/003 CC2 <生產備註> 事項如下 . 1.本單若塗裝背面漆一律改為REVERSE COATING 例外訂單如下敘述 (RMK00163) . 2.例外訂單為R字頭超低光澤與PVDF (＞25μ)，背面漆可改 NATURE COATING，但搭配底漆避免遮蓋性不佳 (RMK00163) . ★品檢注意！JIS&CNS 訂單必須每滿50噸一定要再做一次TEST (RMK00259) . 請出口主操加貼"請勿堆疊"標簽紅色 (RMK00317) . 因金屬粉塗裝捲取容易變形，請RCL重整後、包裝與倉庫一律放置SKID上防止變形 (RMK00317) | 訂單:2510DFD068/003 RCL <生產備註> 事項如下 . 因金屬粉塗裝捲取容易變形，請RCL重整後、包裝與倉庫一律放置SKID上防止變形 (RMK00317) | 訂單:2510DFD068/003 CCPK <生產備註> 事項如下 . 因金屬粉塗裝捲取容易變形，請RCL重整後、包裝與倉庫一律放置SKID上防止變形 (RMK00317) | 訂單:2510DFD068/003 CGQC 無 <品檢備註> 事項 | 訂單:2510DFD068/003 CCQC <品檢備註> 事項如下 . 1.本單若塗裝背面漆一律改為REVERSE COATING 例外訂單如下敘述 (RMK00163) . 2.例外訂單為R字頭超低光澤與PVDF (＞25μ)，背面漆可改 NATURE COATING，但搭配底漆避免遮蓋性不佳 (RMK00163) . ★品檢注意！JIS&CNS 訂單必須每滿50噸一定要再做一次TEST (RMK00259) . 因金屬粉塗裝捲取容易變形，請RCL重整後、包裝與倉庫一律放置SKID上防止變形 (RMK00317) | 訂單:2510DFD068/003 TOL 無 <生產備註> 事項 |  | 訂單 2510DFD068/003 修改記錄如下: 20251023 10:56:10 (22030) 退火碼: >> S1, 用途碼: >> CIA008, 背面標示: >> C814, 訂單背面顏色(五碼): >> BW73Y, 背面漆膜厚: >> 12.5, 背面漆塗漆型式幾塗幾烤: >> 2, 鉻酸鹽: >> Z, 訂單厚度: >> 0.52, 訂單重: >> 30, 重量容許率(下限): >> 10, 重量容許率(上限): >> 10, 訂單寬度: >> 914, 鍍製方式: >> AC, 鋼捲內徑: >> 508, 鋼捲下限重: >> 3, 鋼捲上限重: >> 5, 壓花條件碼: >> -, 表面花紋: >> R, 綠色識別碼: >> -, 印刷輥號: >> -, 產品代碼: >> PPGL, 皮膜碼: >> -, 單位別: >> M, 油品種類: >> Z, 塗油量: >> Z, 包裝代碼: >> D2 , 保護膜碼: >> -, 客戶試片取樣型式: >> -, 調質碼: >> S, 套筒碼: >> R , 規格: >> CGLC400-20, 製造標準: >> CNS, 表面處理劑種類: >> Z, 表面處理劑塗佈量: >> Z, 伸長率測試: >> N, 硬度測試碼: >> N, 抗拉強度測試: >> N, 降伏強度測試: >> N, 厚度變異: >> -1.4, 訂單正面顏色(五碼): >> SV336, 正面漆膜厚: >> 25, 正面漆塗漆型式幾塗幾烤: >> 2, 修邊碼: >> Y, 重量碼: >> AW, 鋼捲捲向: >> I, 鍍層碼: >> AZ150, | H:厚度偏薄
PPGL | 2510DFD068/004 |  | 1. 部分大陸料含B元素超過CNS規範管制，故請原料CNS規範之訂單不要配大陸料 (OFP00684)-{.不符.} | 1. 訂單若有厚度變異，冷軋厚度公差比照烤漆計算公式 , 但最小為 1/2 公差做設定 (OFP00254)-{.不符.} 2. "偏薄要求訂單" 鍍後厚度減 鍍後厚度下限需大於 0.02 MM,以免發生厚度不足狀況 (OFP00369)-{.不符.} 3. 部分大陸料含B元素超過CNS規範管制，故請原料CNS規範之訂單不要配大陸料 (OFP00684)-{.不符.} | 訂單:2510DFD068/004 CPL <生產備註> 事項如下 . 除HGI/ HGL 訂單邊緣不噴油. 其餘皆側緣噴油 (RMK00285) | 訂單:2510DFD068/004 CR1 <生產備註> 事項如下 . 完軋寬度超出管制值上限≦2mm時,冷軋繼續生產並填寫品質異常通報單給鍍鋅線,以便調整張力與板溫 (RMK00278) | 訂單:2510DFD068/004 CR2 <生產備註> 事項如下 . 完軋寬度超出管制值上限≦2mm時,冷軋繼續生產並填寫品質異常通報單給鍍鋅線,以便調整張力與板溫 (RMK00278) | 訂單:2510DFD068/004 CG1 <生產備註> 事項如下 . 平板類,鍍鋅生產時SKIN PASS & T/L 請依據鍍鋅標準規定生產 (RMK00100) . 鍍鋅表面不可有鋅痕、壓痕、凹陷、及刮傷 、應變痕等。 (RMK00100) . 出口鋼捲盤捲後目視不允許有鼓起. (RMK00100) | 訂單:2510DFD068/004 CG2 <生產備註> 事項如下 . 平板類,鍍鋅生產時SKIN PASS & T/L 請依據鍍鋅標準規定生產 (RMK00100) . 鍍鋅表面不可有鋅痕、壓痕、凹陷、及刮傷 、應變痕等。 (RMK00100) . 出口鋼捲盤捲後目視不允許有鼓起. (RMK00100) | 訂單:2510DFD068/004 CC1 <生產備註> 事項如下 . 【水痕】因YCP 近似深黑色水痕可能嚴重，因此指定CC1生產注意W/Q 使用純水與水量控制 (RMK-E_CHIN) . 1.本單若塗裝背面漆一律改為REVERSE COATING 例外訂單如下敘述 (RMK00163) . 2.例外訂單為R字頭超低光澤與PVDF (＞25μ)，背面漆可改 NATURE COATING，但搭配底漆避免遮蓋性不佳 (RMK00163) . ★品檢注意！JIS&CNS 訂單必須每滿50噸一定要再做一次TEST (RMK00259) | 訂單:2510DFD068/004 CC2 <生產備註> 事項如下 . 【水痕】因YCP 近似深黑色水痕可能嚴重，因此指定CC1生產注意W/Q 使用純水與水量控制 (RMK-E_CHIN) . 1.本單若塗裝背面漆一律改為REVERSE COATING 例外訂單如下敘述 (RMK00163) . 2.例外訂單為R字頭超低光澤與PVDF (＞25μ)，背面漆可改 NATURE COATING，但搭配底漆避免遮蓋性不佳 (RMK00163) . ★品檢注意！JIS&CNS 訂單必須每滿50噸一定要再做一次TEST (RMK00259) | 訂單:2510DFD068/004 RCL 無 <生產備註> 事項 | 訂單:2510DFD068/004 CCPK 無 <生產備註> 事項 | 訂單:2510DFD068/004 CGQC 無 <品檢備註> 事項 | 訂單:2510DFD068/004 CCQC <品檢備註> 事項如下 . 【水痕】因YCP 近似深黑色水痕可能嚴重，因此指定CC1生產注意W/Q 使用純水與水量控制 (RMK-E_CHIN) . 1.本單若塗裝背面漆一律改為REVERSE COATING 例外訂單如下敘述 (RMK00163) . 2.例外訂單為R字頭超低光澤與PVDF (＞25μ)，背面漆可改 NATURE COATING，但搭配底漆避免遮蓋性不佳 (RMK00163) . ★品檢注意！JIS&CNS 訂單必須每滿50噸一定要再做一次TEST (RMK00259) | 訂單:2510DFD068/004 TOL 無 <生產備註> 事項 | 【水痕】因YCP 近似深黑色水痕可能嚴重，因此指定CC1生產注意W/Q 使用純水與水量控制^^/CC1/CC2/CCQC/^^ <<.E_CHIN 2025/10/27 15:12.>> | 訂單 2510DFD068/004 修改記錄如下: 20251023 10:56:12 (22030) 退火碼: >> S1, 用途碼: >> CIA008, 背面標示: >> C814, 訂單背面顏色(五碼): >> BW73Y, 背面漆膜厚: >> 12.5, 背面漆塗漆型式幾塗幾烤: >> 2, 鉻酸鹽: >> Z, 訂單厚度: >> 0.52, 訂單重: >> 30, 重量容許率(下限): >> 10, 重量容許率(上限): >> 10, 訂單寬度: >> 1219, 鍍製方式: >> AC, 鋼捲內徑: >> 508, 鋼捲下限重: >> 3, 鋼捲上限重: >> 5, 壓花條件碼: >> -, 表面花紋: >> R, 綠色識別碼: >> -, 印刷輥號: >> -, 產品代碼: >> PPGL, 皮膜碼: >> -, 單位別: >> M, 油品種類: >> Z, 塗油量: >> Z, 包裝代碼: >> D2 , 保護膜碼: >> -, 客戶試片取樣型式: >> -, 調質碼: >> S, 套筒碼: >> R , 規格: >> CGLC400-20, 製造標準: >> CNS, 表面處理劑種類: >> Z, 表面處理劑塗佈量: >> Z, 伸長率測試: >> N, 硬度測試碼: >> N, 抗拉強度測試: >> N, 降伏強度測試: >> N, 厚度變異: >> -1.4, 訂單正面顏色(五碼): >> SY839, 正面漆膜厚: >> 25, 正面漆塗漆型式幾塗幾烤: >> 2, 修邊碼: >> Y, 重量碼: >> AW, 鋼捲捲向: >> I, 鍍層碼: >> AZ150, 20251023 11:54:54 (21003) 訂單重: 30 >> 40, | H:厚度偏薄
PPGL | 2510DFD068/005 |  | 1. 部分大陸料含B元素超過CNS規範管制，故請原料CNS規範之訂單不要配大陸料 (OFP00684)-{.不符.} | 1. 訂單若有厚度變異，冷軋厚度公差比照烤漆計算公式 , 但最小為 1/2 公差做設定 (OFP00254)-{.不符.} 2. "偏薄要求訂單" 鍍後厚度減 鍍後厚度下限需大於 0.02 MM,以免發生厚度不足狀況 (OFP00369)-{.不符.} 3. 部分大陸料含B元素超過CNS規範管制，故請原料CNS規範之訂單不要配大陸料 (OFP00684)-{.不符.} | 訂單:2510DFD068/005 CPL <生產備註> 事項如下 . 除HGI/ HGL 訂單邊緣不噴油. 其餘皆側緣噴油 (RMK00285) | 訂單:2510DFD068/005 CR1 <生產備註> 事項如下 . 完軋寬度超出管制值上限≦2mm時,冷軋繼續生產並填寫品質異常通報單給鍍鋅線,以便調整張力與板溫 (RMK00278) | 訂單:2510DFD068/005 CR2 <生產備註> 事項如下 . 完軋寬度超出管制值上限≦2mm時,冷軋繼續生產並填寫品質異常通報單給鍍鋅線,以便調整張力與板溫 (RMK00278) | 訂單:2510DFD068/005 CG1 <生產備註> 事項如下 . 平板類,鍍鋅生產時SKIN PASS & T/L 請依據鍍鋅標準規定生產 (RMK00100) . 鍍鋅表面不可有鋅痕、壓痕、凹陷、及刮傷 、應變痕等。 (RMK00100) . 出口鋼捲盤捲後目視不允許有鼓起. (RMK00100) | 訂單:2510DFD068/005 CG2 <生產備註> 事項如下 . 平板類,鍍鋅生產時SKIN PASS & T/L 請依據鍍鋅標準規定生產 (RMK00100) . 鍍鋅表面不可有鋅痕、壓痕、凹陷、及刮傷 、應變痕等。 (RMK00100) . 出口鋼捲盤捲後目視不允許有鼓起. (RMK00100) | 訂單:2510DFD068/005 CC1 <生產備註> 事項如下 . 1.本單若塗裝背面漆一律改為REVERSE COATING 例外訂單如下敘述 (RMK00163) . 2.例外訂單為R字頭超低光澤與PVDF (＞25μ)，背面漆可改 NATURE COATING，但搭配底漆避免遮蓋性不佳 (RMK00163) . ★品檢注意！JIS&CNS 訂單必須每滿50噸一定要再做一次TEST (RMK00259) . 【抽氣量】白色系在CC1生產時,FINISH抽氣量請設定250,如生產中發生色差b值異常升高,請股長再加大抽氣量因應 (RMK00560) | 訂單:2510DFD068/005 CC2 <生產備註> 事項如下 . 1.本單若塗裝背面漆一律改為REVERSE COATING 例外訂單如下敘述 (RMK00163) . 2.例外訂單為R字頭超低光澤與PVDF (＞25μ)，背面漆可改 NATURE COATING，但搭配底漆避免遮蓋性不佳 (RMK00163) . ★品檢注意！JIS&CNS 訂單必須每滿50噸一定要再做一次TEST (RMK00259) . 【抽氣量】白色系在CC1生產時,FINISH抽氣量請設定250,如生產中發生色差b值異常升高,請股長再加大抽氣量因應 (RMK00560) | 訂單:2510DFD068/005 RCL 無 <生產備註> 事項 | 訂單:2510DFD068/005 CCPK 無 <生產備註> 事項 | 訂單:2510DFD068/005 CGQC 無 <品檢備註> 事項 | 訂單:2510DFD068/005 CCQC <品檢備註> 事項如下 . 1.本單若塗裝背面漆一律改為REVERSE COATING 例外訂單如下敘述 (RMK00163) . 2.例外訂單為R字頭超低光澤與PVDF (＞25μ)，背面漆可改 NATURE COATING，但搭配底漆避免遮蓋性不佳 (RMK00163) . ★品檢注意！JIS&CNS 訂單必須每滿50噸一定要再做一次TEST (RMK00259) | 訂單:2510DFD068/005 TOL 無 <生產備註> 事項 |  | 訂單 2510DFD068/005 修改記錄如下: 20251023 10:56:15 (22030) 退火碼: >> S1, 用途碼: >> CIA008, 背面標示: >> C814, 訂單背面顏色(五碼): >> BW73Y, 背面漆膜厚: >> 12.5, 背面漆塗漆型式幾塗幾烤: >> 2, 鉻酸鹽: >> Z, 訂單厚度: >> 0.52, 訂單重: >> 30, 重量容許率(下限): >> 10, 重量容許率(上限): >> 10, 訂單寬度: >> 1219, 鍍製方式: >> AC, 鋼捲內徑: >> 508, 鋼捲下限重: >> 3, 鋼捲上限重: >> 5, 壓花條件碼: >> -, 表面花紋: >> R, 綠色識別碼: >> -, 印刷輥號: >> -, 產品代碼: >> PPGL, 皮膜碼: >> -, 單位別: >> M, 油品種類: >> Z, 塗油量: >> Z, 包裝代碼: >> D2 , 保護膜碼: >> -, 客戶試片取樣型式: >> -, 調質碼: >> S, 套筒碼: >> R , 規格: >> CGLC400-20, 製造標準: >> CNS, 表面處理劑種類: >> Z, 表面處理劑塗佈量: >> Z, 伸長率測試: >> N, 硬度測試碼: >> N, 抗拉強度測試: >> N, 降伏強度測試: >> N, 厚度變異: >> -1.4, 訂單正面顏色(五碼): >> SW336, 正面漆膜厚: >> 25, 正面漆塗漆型式幾塗幾烤: >> 2, 修邊碼: >> Y, 重量碼: >> AW, 鋼捲捲向: >> I, 鍍層碼: >> AZ150, 20251023 11:54:56 (21003) 訂單重: 30 >> 40, | H:厚度偏薄
PPGL | 2510DFD068/006 |  | 1. 部分大陸料含B元素超過CNS規範管制，故請原料CNS規範之訂單不要配大陸料 (OFP00684)-{.不符.} | 1. 訂單若有厚度變異，冷軋厚度公差比照烤漆計算公式 , 但最小為 1/2 公差做設定 (OFP00254)-{.不符.} 2. "偏薄要求訂單" 鍍後厚度減 鍍後厚度下限需大於 0.02 MM,以免發生厚度不足狀況 (OFP00369)-{.不符.} 3. 部分大陸料含B元素超過CNS規範管制，故請原料CNS規範之訂單不要配大陸料 (OFP00684)-{.不符.} | 訂單:2510DFD068/006 CPL <生產備註> 事項如下 . 除HGI/ HGL 訂單邊緣不噴油. 其餘皆側緣噴油 (RMK00285) | 訂單:2510DFD068/006 CR1 無 <生產備註> 事項 | 訂單:2510DFD068/006 CR2 無 <生產備註> 事項 | 訂單:2510DFD068/006 CG1 <生產備註> 事項如下 . 平板類,鍍鋅生產時SKIN PASS & T/L 請依據鍍鋅標準規定生產 (RMK00100) . 鍍鋅表面不可有鋅痕、壓痕、凹陷、及刮傷 、應變痕等。 (RMK00100) . 出口鋼捲盤捲後目視不允許有鼓起. (RMK00100) . 鍍層 AZ150 (含) 以上 , 鋅花等級 C~E 目標D，避免鋅花晶界明顯後續造成烤漆點狀未塗漆。 (RMK00565) | 訂單:2510DFD068/006 CG2 <生產備註> 事項如下 . 平板類,鍍鋅生產時SKIN PASS & T/L 請依據鍍鋅標準規定生產 (RMK00100) . 鍍鋅表面不可有鋅痕、壓痕、凹陷、及刮傷 、應變痕等。 (RMK00100) . 出口鋼捲盤捲後目視不允許有鼓起. (RMK00100) . 鍍層 AZ150 (含) 以上 , 鋅花等級 C~E 目標D，避免鋅花晶界明顯後續造成烤漆點狀未塗漆。 (RMK00565) | 訂單:2510DFD068/006 CC1 <生產備註> 事項如下 . 1.本單若塗裝背面漆一律改為REVERSE COATING 例外訂單如下敘述 (RMK00163) . 2.例外訂單為R字頭超低光澤與PVDF (＞25μ)，背面漆可改 NATURE COATING，但搭配底漆避免遮蓋性不佳 (RMK00163) . ★品檢注意！JIS&CNS 訂單必須每滿50噸一定要再做一次TEST (RMK00259) | 訂單:2510DFD068/006 CC2 <生產備註> 事項如下 . 1.本單若塗裝背面漆一律改為REVERSE COATING 例外訂單如下敘述 (RMK00163) . 2.例外訂單為R字頭超低光澤與PVDF (＞25μ)，背面漆可改 NATURE COATING，但搭配底漆避免遮蓋性不佳 (RMK00163) . ★品檢注意！JIS&CNS 訂單必須每滿50噸一定要再做一次TEST (RMK00259) | 訂單:2510DFD068/006 RCL 無 <生產備註> 事項 | 訂單:2510DFD068/006 CCPK 無 <生產備註> 事項 | 訂單:2510DFD068/006 CGQC <品檢備註> 事項如下 . 鍍層 AZ150 (含) 以上 , 鋅花等級 C~E 目標D，避免鋅花晶界明顯後續造成烤漆點狀未塗漆。 (RMK00565) | 訂單:2510DFD068/006 CCQC <品檢備註> 事項如下 . 1.本單若塗裝背面漆一律改為REVERSE COATING 例外訂單如下敘述 (RMK00163) . 2.例外訂單為R字頭超低光澤與PVDF (＞25μ)，背面漆可改 NATURE COATING，但搭配底漆避免遮蓋性不佳 (RMK00163) . ★品檢注意！JIS&CNS 訂單必須每滿50噸一定要再做一次TEST (RMK00259) | 訂單:2510DFD068/006 TOL 無 <生產備註> 事項 |  | 訂單 2510DFD068/006 修改記錄如下: 20251023 10:56:18 (22030) 退火碼: >> H2, 用途碼: >> CIA008, 背面標示: >> C814, 訂單背面顏色(五碼): >> BW73Y, 背面漆膜厚: >> 12.5, 背面漆塗漆型式幾塗幾烤: >> 2, 鉻酸鹽: >> Z, 訂單厚度: >> 0.52, 訂單重: >> 30, 重量容許率(下限): >> 10, 重量容許率(上限): >> 10, 訂單寬度: >> 1219, 鍍製方式: >> AC, 鋼捲內徑: >> 508, 鋼捲下限重: >> 3, 鋼捲上限重: >> 5, 壓花條件碼: >> -, 表面花紋: >> R, 綠色識別碼: >> -, 印刷輥號: >> -, 產品代碼: >> PPGL, 皮膜碼: >> -, 單位別: >> M, 油品種類: >> Z, 塗油量: >> Z, 包裝代碼: >> D2 , 保護膜碼: >> -, 客戶試片取樣型式: >> -, 調質碼: >> S, 套筒碼: >> R , 規格: >> CGLC570-20, 製造標準: >> CNS, 表面處理劑種類: >> Z, 表面處理劑塗佈量: >> Z, 伸長率測試: >> N, 硬度測試碼: >> N, 抗拉強度測試: >> N, 降伏強度測試: >> N, 厚度變異: >> -1.4, 訂單正面顏色(五碼): >> SG680, 正面漆膜厚: >> 25, 正面漆塗漆型式幾塗幾烤: >> 2, 修邊碼: >> Y, 重量碼: >> AW, 鋼捲捲向: >> I, 鍍層碼: >> AZ150, 20251023 11:54:59 (21003) 訂單重: 30 >> 40, | H:厚度偏薄
PPGL | 2510DFD069/001 | 1. 提醒：CNS 第三類保固 PPGL AZ150（含）以上，PPGI Z27 （含）以上 TOP ≧25U , BK 兩層塗裝 (OFP00448)-{.不符.} 2. 再三提醒確認！CNS &JIS 塗裝 PVDF 需要"3類"耐候等級。並注意鍍層或膜厚是否符合.... (OFP00568)-{.不符.} | 1. 部分大陸料含B元素超過CNS規範管制，故請原料CNS規範之訂單不要配大陸料 (OFP00684)-{.不符.} | 1. 訂單若有厚度變異，冷軋厚度公差比照烤漆計算公式 , 但最小為 1/2 公差做設定 (OFP00254)-{.不符.} 2. "偏薄要求訂單" 鍍後厚度減 鍍後厚度下限需大於 0.02 MM,以免發生厚度不足狀況 (OFP00369)-{.不符.} 3. 提醒：CNS 第三類保固 PPGL AZ150（含）以上，PPGI Z27 （含）以上 TOP ≧25U , BK 兩層塗裝 (OFP00448)-{.不符.} 4. 再三提醒確認！CNS &JIS 塗裝 PVDF 需要"3類"耐候等級。並注意鍍層或膜厚是否符合.... (OFP00568)-{.不符.} 5. 部分大陸料含B元素超過CNS規範管制，故請原料CNS規範之訂單不要配大陸料 (OFP00684)-{.不符.} | 訂單:2510DFD069/001 CPL <生產備註> 事項如下 . 除HGI/ HGL 訂單邊緣不噴油. 其餘皆側緣噴油 (RMK00285) | 訂單:2510DFD069/001 CR1 <生產備註> 事項如下 . 完軋寬度超出管制值上限≦2mm時,冷軋繼續生產並填寫品質異常通報單給鍍鋅線,以便調整張力與板溫 (RMK00278) | 訂單:2510DFD069/001 CR2 <生產備註> 事項如下 . 完軋寬度超出管制值上限≦2mm時,冷軋繼續生產並填寫品質異常通報單給鍍鋅線,以便調整張力與板溫 (RMK00278) | 訂單:2510DFD069/001 CG1 <生產備註> 事項如下 . 平板類,鍍鋅生產時SKIN PASS & T/L 請依據鍍鋅標準規定生產 (RMK00100) . 鍍鋅表面不可有鋅痕、壓痕、凹陷、及刮傷 、應變痕等。 (RMK00100) . 出口鋼捲盤捲後目視不允許有鼓起. (RMK00100) | 訂單:2510DFD069/001 CG2 <生產備註> 事項如下 . 平板類,鍍鋅生產時SKIN PASS & T/L 請依據鍍鋅標準規定生產 (RMK00100) . 鍍鋅表面不可有鋅痕、壓痕、凹陷、及刮傷 、應變痕等。 (RMK00100) . 出口鋼捲盤捲後目視不允許有鼓起. (RMK00100) | 訂單:2510DFD069/001 CC1 <生產備註> 事項如下 . 1.本單若塗裝背面漆一律改為REVERSE COATING 例外訂單如下敘述 (RMK00163) . 2.例外訂單為R字頭超低光澤與PVDF (＞25μ)，背面漆可改 NATURE COATING，但搭配底漆避免遮蓋性不佳 (RMK00163) . ★品檢注意！JIS&CNS 訂單必須每滿50噸一定要再做一次TEST (RMK00259) . 1.有客戶要下CNS第3類,以下備註麻煩CCP與TSD遵循,謝謝! (RMK00394) . 1.1.面漆塗佈量務必>=90%（如果背面用面漆也一樣） (RMK00394) . 1.2.務必留30cm*全寬試片1片,供實驗室委託確認SST與QUV性能。並於試片上註明"SST 2000HRS、QUV 1500HRS" (RMK00394) . 【PMT】本單面漆為"PVDF"，經會議決議需量測板溫並記錄之。每一張排程需量測一次否則追究責任 (RMK00503) | 訂單:2510DFD069/001 CC2 <生產備註> 事項如下 . 1.本單若塗裝背面漆一律改為REVERSE COATING 例外訂單如下敘述 (RMK00163) . 2.例外訂單為R字頭超低光澤與PVDF (＞25μ)，背面漆可改 NATURE COATING，但搭配底漆避免遮蓋性不佳 (RMK00163) . ★品檢注意！JIS&CNS 訂單必須每滿50噸一定要再做一次TEST (RMK00259) . 1.有客戶要下CNS第3類,以下備註麻煩CCP與TSD遵循,謝謝! (RMK00394) . 1.1.面漆塗佈量務必>=90%（如果背面用面漆也一樣） (RMK00394) . 1.2.務必留30cm*全寬試片1片,供實驗室委託確認SST與QUV性能。並於試片上註明"SST 2000HRS、QUV 1500HRS" (RMK00394) . 【PMT】本單面漆為"PVDF"，經會議決議需量測板溫並記錄之。每一張排程需量測一次否則追究責任 (RMK00503) | 訂單:2510DFD069/001 RCL 無 <生產備註> 事項 | 訂單:2510DFD069/001 CCPK 無 <生產備註> 事項 | 訂單:2510DFD069/001 CGQC 無 <品檢備註> 事項 | 訂單:2510DFD069/001 CCQC <品檢備註> 事項如下 . 1.本單若塗裝背面漆一律改為REVERSE COATING 例外訂單如下敘述 (RMK00163) . 2.例外訂單為R字頭超低光澤與PVDF (＞25μ)，背面漆可改 NATURE COATING，但搭配底漆避免遮蓋性不佳 (RMK00163) . ★品檢注意！JIS&CNS 訂單必須每滿50噸一定要再做一次TEST (RMK00259) . 1.有客戶要下CNS第3類,以下備註麻煩CCP與TSD遵循,謝謝! (RMK00394) . 1.1.面漆塗佈量務必>=90%（如果背面用面漆也一樣） (RMK00394) . 1.2.務必留30cm*全寬試片1片,供實驗室委託確認SST與QUV性能。並於試片上註明"SST 2000HRS、QUV 1500HRS" (RMK00394) . 【PMT】本單面漆為"PVDF"，經會議決議需量測板溫並記錄之。每一張排程需量測一次否則追究責任 (RMK00503) | 訂單:2510DFD069/001 TOL 無 <生產備註> 事項 |  | 訂單 2510DFD069/001 修改記錄如下: 20251023 11:07:05 (22030) 退火碼: >> S1, 用途碼: >> CIA008, 背面標示: >> C815, 訂單背面顏色(五碼): >> BW73Y, 背面漆膜厚: >> 12.5, 背面漆塗漆型式幾塗幾烤: >> 2, 鉻酸鹽: >> Z, 訂單厚度: >> 0.52, 訂單重: >> 30, 重量容許率(下限): >> 10, 重量容許率(上限): >> 10, 訂單寬度: >> 914, 鍍製方式: >> AC, 鋼捲內徑: >> 508, 鋼捲下限重: >> 3, 鋼捲上限重: >> 5, 壓花條件碼: >> -, 表面花紋: >> R, 綠色識別碼: >> -, 印刷輥號: >> -, 產品代碼: >> PPGL, 皮膜碼: >> -, 單位別: >> M, 油品種類: >> Z, 塗油量: >> Z, 包裝代碼: >> D2 , 保護膜碼: >> -, 客戶試片取樣型式: >> -, 調質碼: >> S, 套筒碼: >> R , 規格: >> CGLC400-30, 製造標準: >> CNS, 表面處理劑種類: >> Z, 表面處理劑塗佈量: >> Z, 伸長率測試: >> N, 硬度測試碼: >> N, 抗拉強度測試: >> N, 降伏強度測試: >> N, 厚度變異: >> -1.4, 訂單正面顏色(五碼): >> FY326, 正面漆膜厚: >> 25, 正面漆塗漆型式幾塗幾烤: >> 2, 修邊碼: >> Y, 重量碼: >> AW, 鋼捲捲向: >> I, 鍍層碼: >> AZ150, 20251023 11:48:20 (21003) 訂單重: 30 >> 50, | H:厚度偏薄
PPGL | 2510DFD069/002 | 1. 提醒：CNS 第三類保固 PPGL AZ150（含）以上，PPGI Z27 （含）以上 TOP ≧25U , BK 兩層塗裝 (OFP00448)-{.不符.} 2. 再三提醒確認！CNS &JIS 塗裝 PVDF 需要"3類"耐候等級。並注意鍍層或膜厚是否符合.... (OFP00568)-{.不符.} | 1. 部分大陸料含B元素超過CNS規範管制，故請原料CNS規範之訂單不要配大陸料 (OFP00684)-{.不符.} | 1. 訂單若有厚度變異，冷軋厚度公差比照烤漆計算公式 , 但最小為 1/2 公差做設定 (OFP00254)-{.不符.} 2. "偏薄要求訂單" 鍍後厚度減 鍍後厚度下限需大於 0.02 MM,以免發生厚度不足狀況 (OFP00369)-{.不符.} 3. 提醒：CNS 第三類保固 PPGL AZ150（含）以上，PPGI Z27 （含）以上 TOP ≧25U , BK 兩層塗裝 (OFP00448)-{.不符.} 4. 再三提醒確認！CNS &JIS 塗裝 PVDF 需要"3類"耐候等級。並注意鍍層或膜厚是否符合.... (OFP00568)-{.不符.} 5. 部分大陸料含B元素超過CNS規範管制，故請原料CNS規範之訂單不要配大陸料 (OFP00684)-{.不符.} | 訂單:2510DFD069/002 CPL <生產備註> 事項如下 . 除HGI/ HGL 訂單邊緣不噴油. 其餘皆側緣噴油 (RMK00285) | 訂單:2510DFD069/002 CR1 <生產備註> 事項如下 . 完軋寬度超出管制值上限≦2mm時,冷軋繼續生產並填寫品質異常通報單給鍍鋅線,以便調整張力與板溫 (RMK00278) | 訂單:2510DFD069/002 CR2 <生產備註> 事項如下 . 完軋寬度超出管制值上限≦2mm時,冷軋繼續生產並填寫品質異常通報單給鍍鋅線,以便調整張力與板溫 (RMK00278) | 訂單:2510DFD069/002 CG1 <生產備註> 事項如下 . 平板類,鍍鋅生產時SKIN PASS & T/L 請依據鍍鋅標準規定生產 (RMK00100) . 鍍鋅表面不可有鋅痕、壓痕、凹陷、及刮傷 、應變痕等。 (RMK00100) . 出口鋼捲盤捲後目視不允許有鼓起. (RMK00100) | 訂單:2510DFD069/002 CG2 <生產備註> 事項如下 . 平板類,鍍鋅生產時SKIN PASS & T/L 請依據鍍鋅標準規定生產 (RMK00100) . 鍍鋅表面不可有鋅痕、壓痕、凹陷、及刮傷 、應變痕等。 (RMK00100) . 出口鋼捲盤捲後目視不允許有鼓起. (RMK00100) | 訂單:2510DFD069/002 CC1 <生產備註> 事項如下 . 1.本單若塗裝背面漆一律改為REVERSE COATING 例外訂單如下敘述 (RMK00163) . 2.例外訂單為R字頭超低光澤與PVDF (＞25μ)，背面漆可改 NATURE COATING，但搭配底漆避免遮蓋性不佳 (RMK00163) . ★品檢注意！JIS&CNS 訂單必須每滿50噸一定要再做一次TEST (RMK00259) . 1.有客戶要下CNS第3類,以下備註麻煩CCP與TSD遵循,謝謝! (RMK00394) . 1.1.面漆塗佈量務必>=90%（如果背面用面漆也一樣） (RMK00394) . 1.2.務必留30cm*全寬試片1片,供實驗室委託確認SST與QUV性能。並於試片上註明"SST 2000HRS、QUV 1500HRS" (RMK00394) . 【PMT】本單面漆為"PVDF"，經會議決議需量測板溫並記錄之。每一張排程需量測一次否則追究責任 (RMK00503) . 【抽氣量】白色系在CC1生產時,FINISH抽氣量請設定250,如生產中發生色差b值異常升高,請股長再加大抽氣量因應 (RMK00560) | 訂單:2510DFD069/002 CC2 <生產備註> 事項如下 . 1.本單若塗裝背面漆一律改為REVERSE COATING 例外訂單如下敘述 (RMK00163) . 2.例外訂單為R字頭超低光澤與PVDF (＞25μ)，背面漆可改 NATURE COATING，但搭配底漆避免遮蓋性不佳 (RMK00163) . ★品檢注意！JIS&CNS 訂單必須每滿50噸一定要再做一次TEST (RMK00259) . 1.有客戶要下CNS第3類,以下備註麻煩CCP與TSD遵循,謝謝! (RMK00394) . 1.1.面漆塗佈量務必>=90%（如果背面用面漆也一樣） (RMK00394) . 1.2.務必留30cm*全寬試片1片,供實驗室委託確認SST與QUV性能。並於試片上註明"SST 2000HRS、QUV 1500HRS" (RMK00394) . 【PMT】本單面漆為"PVDF"，經會議決議需量測板溫並記錄之。每一張排程需量測一次否則追究責任 (RMK00503) . 【抽氣量】白色系在CC1生產時,FINISH抽氣量請設定250,如生產中發生色差b值異常升高,請股長再加大抽氣量因應 (RMK00560) | 訂單:2510DFD069/002 RCL 無 <生產備註> 事項 | 訂單:2510DFD069/002 CCPK 無 <生產備註> 事項 | 訂單:2510DFD069/002 CGQC 無 <品檢備註> 事項 | 訂單:2510DFD069/002 CCQC <品檢備註> 事項如下 . 1.本單若塗裝背面漆一律改為REVERSE COATING 例外訂單如下敘述 (RMK00163) . 2.例外訂單為R字頭超低光澤與PVDF (＞25μ)，背面漆可改 NATURE COATING，但搭配底漆避免遮蓋性不佳 (RMK00163) . ★品檢注意！JIS&CNS 訂單必須每滿50噸一定要再做一次TEST (RMK00259) . 1.有客戶要下CNS第3類,以下備註麻煩CCP與TSD遵循,謝謝! (RMK00394) . 1.1.面漆塗佈量務必>=90%（如果背面用面漆也一樣） (RMK00394) . 1.2.務必留30cm*全寬試片1片,供實驗室委託確認SST與QUV性能。並於試片上註明"SST 2000HRS、QUV 1500HRS" (RMK00394) . 【PMT】本單面漆為"PVDF"，經會議決議需量測板溫並記錄之。每一張排程需量測一次否則追究責任 (RMK00503) | 訂單:2510DFD069/002 TOL 無 <生產備註> 事項 |  | 訂單 2510DFD069/002 修改記錄如下: 20251023 11:07:07 (22030) 退火碼: >> S1, 用途碼: >> CIA008, 背面標示: >> C815, 訂單背面顏色(五碼): >> BW73Y, 背面漆膜厚: >> 12.5, 背面漆塗漆型式幾塗幾烤: >> 2, 鉻酸鹽: >> Z, 訂單厚度: >> 0.52, 訂單重: >> 30, 重量容許率(下限): >> 10, 重量容許率(上限): >> 10, 訂單寬度: >> 1219, 鍍製方式: >> AC, 鋼捲內徑: >> 508, 鋼捲下限重: >> 3, 鋼捲上限重: >> 5, 壓花條件碼: >> -, 表面花紋: >> R, 綠色識別碼: >> -, 印刷輥號: >> -, 產品代碼: >> PPGL, 皮膜碼: >> -, 單位別: >> M, 油品種類: >> Z, 塗油量: >> Z, 包裝代碼: >> D2 , 保護膜碼: >> -, 客戶試片取樣型式: >> -, 調質碼: >> S, 套筒碼: >> R , 規格: >> CGLC400-30, 製造標準: >> CNS, 表面處理劑種類: >> Z, 表面處理劑塗佈量: >> Z, 伸長率測試: >> N, 硬度測試碼: >> N, 抗拉強度測試: >> N, 降伏強度測試: >> N, 厚度變異: >> -1.4, 訂單正面顏色(五碼): >> FW386, 正面漆膜厚: >> 25, 正面漆塗漆型式幾塗幾烤: >> 2, 修邊碼: >> Y, 重量碼: >> AW, 鋼捲捲向: >> I, 鍍層碼: >> AZ150, 20251023 11:48:22 (21003) 訂單重: 30 >> 40, | H:厚度偏薄
PPGL | 2510DFD069/003 | 1. 提醒：CNS 第三類保固 PPGL AZ150（含）以上，PPGI Z27 （含）以上 TOP ≧25U , BK 兩層塗裝 (OFP00448)-{.不符.} 2. 再三提醒確認！CNS &JIS 塗裝 PVDF 需要"3類"耐候等級。並注意鍍層或膜厚是否符合.... (OFP00568)-{.不符.} | 1. 部分大陸料含B元素超過CNS規範管制，故請原料CNS規範之訂單不要配大陸料 (OFP00684)-{.不符.} | 1. 訂單若有厚度變異，冷軋厚度公差比照烤漆計算公式 , 但最小為 1/2 公差做設定 (OFP00254)-{.不符.} 2. "偏薄要求訂單" 鍍後厚度減 鍍後厚度下限需大於 0.02 MM,以免發生厚度不足狀況 (OFP00369)-{.不符.} 3. 提醒：CNS 第三類保固 PPGL AZ150（含）以上，PPGI Z27 （含）以上 TOP ≧25U , BK 兩層塗裝 (OFP00448)-{.不符.} 4. 再三提醒確認！CNS &JIS 塗裝 PVDF 需要"3類"耐候等級。並注意鍍層或膜厚是否符合.... (OFP00568)-{.不符.} 5. 部分大陸料含B元素超過CNS規範管制，故請原料CNS規範之訂單不要配大陸料 (OFP00684)-{.不符.} | 訂單:2510DFD069/003 CPL <生產備註> 事項如下 . 除HGI/ HGL 訂單邊緣不噴油. 其餘皆側緣噴油 (RMK00285) | 訂單:2510DFD069/003 CR1 <生產備註> 事項如下 . 完軋寬度超出管制值上限≦2mm時,冷軋繼續生產並填寫品質異常通報單給鍍鋅線,以便調整張力與板溫 (RMK00278) | 訂單:2510DFD069/003 CR2 <生產備註> 事項如下 . 完軋寬度超出管制值上限≦2mm時,冷軋繼續生產並填寫品質異常通報單給鍍鋅線,以便調整張力與板溫 (RMK00278) | 訂單:2510DFD069/003 CG1 <生產備註> 事項如下 . 平板類,鍍鋅生產時SKIN PASS & T/L 請依據鍍鋅標準規定生產 (RMK00100) . 鍍鋅表面不可有鋅痕、壓痕、凹陷、及刮傷 、應變痕等。 (RMK00100) . 出口鋼捲盤捲後目視不允許有鼓起. (RMK00100) | 訂單:2510DFD069/003 CG2 <生產備註> 事項如下 . 平板類,鍍鋅生產時SKIN PASS & T/L 請依據鍍鋅標準規定生產 (RMK00100) . 鍍鋅表面不可有鋅痕、壓痕、凹陷、及刮傷 、應變痕等。 (RMK00100) . 出口鋼捲盤捲後目視不允許有鼓起. (RMK00100) | 訂單:2510DFD069/003 CC1 <生產備註> 事項如下 . 1.本單若塗裝背面漆一律改為REVERSE COATING 例外訂單如下敘述 (RMK00163) . 2.例外訂單為R字頭超低光澤與PVDF (＞25μ)，背面漆可改 NATURE COATING，但搭配底漆避免遮蓋性不佳 (RMK00163) . ★品檢注意！JIS&CNS 訂單必須每滿50噸一定要再做一次TEST (RMK00259) . 1.有客戶要下CNS第3類,以下備註麻煩CCP與TSD遵循,謝謝! (RMK00394) . 1.1.面漆塗佈量務必>=90%（如果背面用面漆也一樣） (RMK00394) . 1.2.務必留30cm*全寬試片1片,供實驗室委託確認SST與QUV性能。並於試片上註明"SST 2000HRS、QUV 1500HRS" (RMK00394) . 【PMT】本單面漆為"PVDF"，經會議決議需量測板溫並記錄之。每一張排程需量測一次否則追究責任 (RMK00503) | 訂單:2510DFD069/003 CC2 <生產備註> 事項如下 . 1.本單若塗裝背面漆一律改為REVERSE COATING 例外訂單如下敘述 (RMK00163) . 2.例外訂單為R字頭超低光澤與PVDF (＞25μ)，背面漆可改 NATURE COATING，但搭配底漆避免遮蓋性不佳 (RMK00163) . ★品檢注意！JIS&CNS 訂單必須每滿50噸一定要再做一次TEST (RMK00259) . 1.有客戶要下CNS第3類,以下備註麻煩CCP與TSD遵循,謝謝! (RMK00394) . 1.1.面漆塗佈量務必>=90%（如果背面用面漆也一樣） (RMK00394) . 1.2.務必留30cm*全寬試片1片,供實驗室委託確認SST與QUV性能。並於試片上註明"SST 2000HRS、QUV 1500HRS" (RMK00394) . 【PMT】本單面漆為"PVDF"，經會議決議需量測板溫並記錄之。每一張排程需量測一次否則追究責任 (RMK00503) | 訂單:2510DFD069/003 RCL 無 <生產備註> 事項 | 訂單:2510DFD069/003 CCPK 無 <生產備註> 事項 | 訂單:2510DFD069/003 CGQC 無 <品檢備註> 事項 | 訂單:2510DFD069/003 CCQC <品檢備註> 事項如下 . 1.本單若塗裝背面漆一律改為REVERSE COATING 例外訂單如下敘述 (RMK00163) . 2.例外訂單為R字頭超低光澤與PVDF (＞25μ)，背面漆可改 NATURE COATING，但搭配底漆避免遮蓋性不佳 (RMK00163) . ★品檢注意！JIS&CNS 訂單必須每滿50噸一定要再做一次TEST (RMK00259) . 1.有客戶要下CNS第3類,以下備註麻煩CCP與TSD遵循,謝謝! (RMK00394) . 1.1.面漆塗佈量務必>=90%（如果背面用面漆也一樣） (RMK00394) . 1.2.務必留30cm*全寬試片1片,供實驗室委託確認SST與QUV性能。並於試片上註明"SST 2000HRS、QUV 1500HRS" (RMK00394) . 【PMT】本單面漆為"PVDF"，經會議決議需量測板溫並記錄之。每一張排程需量測一次否則追究責任 (RMK00503) | 訂單:2510DFD069/003 TOL 無 <生產備註> 事項 |  | 訂單 2510DFD069/003 修改記錄如下: 20251023 11:07:10 (22030) 退火碼: >> S1, 用途碼: >> CIA008, 背面標示: >> C815, 訂單背面顏色(五碼): >> BW73Y, 背面漆膜厚: >> 12.5, 背面漆塗漆型式幾塗幾烤: >> 2, 鉻酸鹽: >> Z, 訂單厚度: >> 0.52, 訂單重: >> 30, 重量容許率(下限): >> 10, 重量容許率(上限): >> 10, 訂單寬度: >> 1219, 鍍製方式: >> AC, 鋼捲內徑: >> 508, 鋼捲下限重: >> 3, 鋼捲上限重: >> 5, 壓花條件碼: >> -, 表面花紋: >> R, 綠色識別碼: >> -, 印刷輥號: >> -, 產品代碼: >> PPGL, 皮膜碼: >> -, 單位別: >> M, 油品種類: >> Z, 塗油量: >> Z, 包裝代碼: >> D2 , 保護膜碼: >> -, 客戶試片取樣型式: >> -, 調質碼: >> S, 套筒碼: >> R , 規格: >> CGLC400-30, 製造標準: >> CNS, 表面處理劑種類: >> Z, 表面處理劑塗佈量: >> Z, 伸長率測試: >> N, 硬度測試碼: >> N, 抗拉強度測試: >> N, 降伏強度測試: >> N, 厚度變異: >> -1.4, 訂單正面顏色(五碼): >> FG606, 正面漆膜厚: >> 25, 正面漆塗漆型式幾塗幾烤: >> 2, 修邊碼: >> Y, 重量碼: >> AW, 鋼捲捲向: >> I, 鍍層碼: >> AZ150, 20251023 11:48:24 (21003) 訂單重: 30 >> 40, | H:厚度偏薄
PPGL | 2510DFD069/004 | 1. 提醒：CNS 第三類保固 PPGL AZ150（含）以上，PPGI Z27 （含）以上 TOP ≧25U , BK 兩層塗裝 (OFP00448)-{.不符.} 2. 再三提醒確認！CNS &JIS 塗裝 PVDF 需要"3類"耐候等級。並注意鍍層或膜厚是否符合.... (OFP00568)-{.不符.} | 1. 部分大陸料含B元素超過CNS規範管制，故請原料CNS規範之訂單不要配大陸料 (OFP00684)-{.不符.} | 1. 訂單若有厚度變異，冷軋厚度公差比照烤漆計算公式 , 但最小為 1/2 公差做設定 (OFP00254)-{.不符.} 2. "偏薄要求訂單" 鍍後厚度減 鍍後厚度下限需大於 0.02 MM,以免發生厚度不足狀況 (OFP00369)-{.不符.} 3. 提醒：CNS 第三類保固 PPGL AZ150（含）以上，PPGI Z27 （含）以上 TOP ≧25U , BK 兩層塗裝 (OFP00448)-{.不符.} 4. 再三提醒確認！CNS &JIS 塗裝 PVDF 需要"3類"耐候等級。並注意鍍層或膜厚是否符合.... (OFP00568)-{.不符.} 5. 部分大陸料含B元素超過CNS規範管制，故請原料CNS規範之訂單不要配大陸料 (OFP00684)-{.不符.} | 訂單:2510DFD069/004 CPL <生產備註> 事項如下 . 除HGI/ HGL 訂單邊緣不噴油. 其餘皆側緣噴油 (RMK00285) | 訂單:2510DFD069/004 CR1 <生產備註> 事項如下 . 完軋寬度超出管制值上限≦2mm時,冷軋繼續生產並填寫品質異常通報單給鍍鋅線,以便調整張力與板溫 (RMK00278) | 訂單:2510DFD069/004 CR2 <生產備註> 事項如下 . 完軋寬度超出管制值上限≦2mm時,冷軋繼續生產並填寫品質異常通報單給鍍鋅線,以便調整張力與板溫 (RMK00278) | 訂單:2510DFD069/004 CG1 <生產備註> 事項如下 . 平板類,鍍鋅生產時SKIN PASS & T/L 請依據鍍鋅標準規定生產 (RMK00100) . 鍍鋅表面不可有鋅痕、壓痕、凹陷、及刮傷 、應變痕等。 (RMK00100) . 出口鋼捲盤捲後目視不允許有鼓起. (RMK00100) | 訂單:2510DFD069/004 CG2 <生產備註> 事項如下 . 平板類,鍍鋅生產時SKIN PASS & T/L 請依據鍍鋅標準規定生產 (RMK00100) . 鍍鋅表面不可有鋅痕、壓痕、凹陷、及刮傷 、應變痕等。 (RMK00100) . 出口鋼捲盤捲後目視不允許有鼓起. (RMK00100) | 訂單:2510DFD069/004 CC1 <生產備註> 事項如下 . 【水痕】因YCP 近似深黑色水痕可能嚴重，因此指定CC1生產注意W/Q 使用純水與水量控制 (RMK-E_CHIN) . 1.本單若塗裝背面漆一律改為REVERSE COATING 例外訂單如下敘述 (RMK00163) . 2.例外訂單為R字頭超低光澤與PVDF (＞25μ)，背面漆可改 NATURE COATING，但搭配底漆避免遮蓋性不佳 (RMK00163) . ★品檢注意！JIS&CNS 訂單必須每滿50噸一定要再做一次TEST (RMK00259) . 1.有客戶要下CNS第3類,以下備註麻煩CCP與TSD遵循,謝謝! (RMK00394) . 1.1.面漆塗佈量務必>=90%（如果背面用面漆也一樣） (RMK00394) . 1.2.務必留30cm*全寬試片1片,供實驗室委託確認SST與QUV性能。並於試片上註明"SST 2000HRS、QUV 1500HRS" (RMK00394) . 【PMT】本單面漆為"PVDF"，經會議決議需量測板溫並記錄之。每一張排程需量測一次否則追究責任 (RMK00503) | 訂單:2510DFD069/004 CC2 <生產備註> 事項如下 . 【水痕】因YCP 近似深黑色水痕可能嚴重，因此指定CC1生產注意W/Q 使用純水與水量控制 (RMK-E_CHIN) . 1.本單若塗裝背面漆一律改為REVERSE COATING 例外訂單如下敘述 (RMK00163) . 2.例外訂單為R字頭超低光澤與PVDF (＞25μ)，背面漆可改 NATURE COATING，但搭配底漆避免遮蓋性不佳 (RMK00163) . ★品檢注意！JIS&CNS 訂單必須每滿50噸一定要再做一次TEST (RMK00259) . 1.有客戶要下CNS第3類,以下備註麻煩CCP與TSD遵循,謝謝! (RMK00394) . 1.1.面漆塗佈量務必>=90%（如果背面用面漆也一樣） (RMK00394) . 1.2.務必留30cm*全寬試片1片,供實驗室委託確認SST與QUV性能。並於試片上註明"SST 2000HRS、QUV 1500HRS" (RMK00394) . 【PMT】本單面漆為"PVDF"，經會議決議需量測板溫並記錄之。每一張排程需量測一次否則追究責任 (RMK00503) | 訂單:2510DFD069/004 RCL 無 <生產備註> 事項 | 訂單:2510DFD069/004 CCPK 無 <生產備註> 事項 | 訂單:2510DFD069/004 CGQC 無 <品檢備註> 事項 | 訂單:2510DFD069/004 CCQC <品檢備註> 事項如下 . 【水痕】因YCP 近似深黑色水痕可能嚴重，因此指定CC1生產注意W/Q 使用純水與水量控制 (RMK-E_CHIN) . 1.本單若塗裝背面漆一律改為REVERSE COATING 例外訂單如下敘述 (RMK00163) . 2.例外訂單為R字頭超低光澤與PVDF (＞25μ)，背面漆可改 NATURE COATING，但搭配底漆避免遮蓋性不佳 (RMK00163) . ★品檢注意！JIS&CNS 訂單必須每滿50噸一定要再做一次TEST (RMK00259) . 1.有客戶要下CNS第3類,以下備註麻煩CCP與TSD遵循,謝謝! (RMK00394) . 1.1.面漆塗佈量務必>=90%（如果背面用面漆也一樣） (RMK00394) . 1.2.務必留30cm*全寬試片1片,供實驗室委託確認SST與QUV性能。並於試片上註明"SST 2000HRS、QUV 1500HRS" (RMK00394) . 【PMT】本單面漆為"PVDF"，經會議決議需量測板溫並記錄之。每一張排程需量測一次否則追究責任 (RMK00503) | 訂單:2510DFD069/004 TOL 無 <生產備註> 事項 | 【水痕】因YCP 近似深黑色水痕可能嚴重，因此指定CC1生產注意W/Q 使用純水與水量控制^^/CC1/CC2/CCQC/^^ <<.E_CHIN 2025/10/28 11:02.>> | 訂單 2510DFD069/004 修改記錄如下: 20251023 11:07:13 (22030) 退火碼: >> S1, 用途碼: >> CIA008, 背面標示: >> C815, 訂單背面顏色(五碼): >> BW73Y, 背面漆膜厚: >> 12.5, 背面漆塗漆型式幾塗幾烤: >> 2, 鉻酸鹽: >> Z, 訂單厚度: >> 0.52, 訂單重: >> 30, 重量容許率(下限): >> 10, 重量容許率(上限): >> 10, 訂單寬度: >> 1219, 鍍製方式: >> AC, 鋼捲內徑: >> 508, 鋼捲下限重: >> 3, 鋼捲上限重: >> 5, 壓花條件碼: >> -, 表面花紋: >> R, 綠色識別碼: >> -, 印刷輥號: >> -, 產品代碼: >> PPGL, 皮膜碼: >> -, 單位別: >> M, 油品種類: >> Z, 塗油量: >> Z, 包裝代碼: >> D2 , 保護膜碼: >> -, 客戶試片取樣型式: >> -, 調質碼: >> S, 套筒碼: >> R , 規格: >> CGLC400-30, 製造標準: >> CNS, 表面處理劑種類: >> Z, 表面處理劑塗佈量: >> Z, 伸長率測試: >> N, 硬度測試碼: >> N, 抗拉強度測試: >> N, 降伏強度測試: >> N, 厚度變異: >> -1.4, 訂單正面顏色(五碼): >> FY836, 正面漆膜厚: >> 25, 正面漆塗漆型式幾塗幾烤: >> 2, 修邊碼: >> Y, 重量碼: >> AW, 鋼捲捲向: >> I, 鍍層碼: >> AZ150, 20251023 11:48:26 (21003) 訂單重: 30 >> 40, | H:厚度偏薄
PPGL | 2510DFD069/005 | 1. 提醒：CNS 第三類保固 PPGL AZ150（含）以上，PPGI Z27 （含）以上 TOP ≧25U , BK 兩層塗裝 (OFP00448)-{.不符.} 2. 再三提醒確認！CNS &JIS 塗裝 PVDF 需要"3類"耐候等級。並注意鍍層或膜厚是否符合.... (OFP00568)-{.不符.} | 1. 部分大陸料含B元素超過CNS規範管制，故請原料CNS規範之訂單不要配大陸料 (OFP00684)-{.不符.} | 1. 訂單若有厚度變異，冷軋厚度公差比照烤漆計算公式 , 但最小為 1/2 公差做設定 (OFP00254)-{.不符.} 2. "偏薄要求訂單" 鍍後厚度減 鍍後厚度下限需大於 0.02 MM,以免發生厚度不足狀況 (OFP00369)-{.不符.} 3. 提醒：CNS 第三類保固 PPGL AZ150（含）以上，PPGI Z27 （含）以上 TOP ≧25U , BK 兩層塗裝 (OFP00448)-{.不符.} 4. 再三提醒確認！CNS &JIS 塗裝 PVDF 需要"3類"耐候等級。並注意鍍層或膜厚是否符合.... (OFP00568)-{.不符.} 5. 部分大陸料含B元素超過CNS規範管制，故請原料CNS規範之訂單不要配大陸料 (OFP00684)-{.不符.} | 訂單:2510DFD069/005 CPL <生產備註> 事項如下 . 除HGI/ HGL 訂單邊緣不噴油. 其餘皆側緣噴油 (RMK00285) | 訂單:2510DFD069/005 CR1 無 <生產備註> 事項 | 訂單:2510DFD069/005 CR2 無 <生產備註> 事項 | 訂單:2510DFD069/005 CG1 <生產備註> 事項如下 . 平板類,鍍鋅生產時SKIN PASS & T/L 請依據鍍鋅標準規定生產 (RMK00100) . 鍍鋅表面不可有鋅痕、壓痕、凹陷、及刮傷 、應變痕等。 (RMK00100) . 出口鋼捲盤捲後目視不允許有鼓起. (RMK00100) . 鍍層 AZ150 (含) 以上 , 鋅花等級 C~E 目標D，避免鋅花晶界明顯後續造成烤漆點狀未塗漆。 (RMK00565) | 訂單:2510DFD069/005 CG2 <生產備註> 事項如下 . 平板類,鍍鋅生產時SKIN PASS & T/L 請依據鍍鋅標準規定生產 (RMK00100) . 鍍鋅表面不可有鋅痕、壓痕、凹陷、及刮傷 、應變痕等。 (RMK00100) . 出口鋼捲盤捲後目視不允許有鼓起. (RMK00100) . 鍍層 AZ150 (含) 以上 , 鋅花等級 C~E 目標D，避免鋅花晶界明顯後續造成烤漆點狀未塗漆。 (RMK00565) | 訂單:2510DFD069/005 CC1 <生產備註> 事項如下 . 【水痕】因YCP 近似深黑色水痕可能嚴重，因此指定CC1生產注意W/Q 使用純水與水量控制 (RMK-E_CHIN) . 1.本單若塗裝背面漆一律改為REVERSE COATING 例外訂單如下敘述 (RMK00163) . 2.例外訂單為R字頭超低光澤與PVDF (＞25μ)，背面漆可改 NATURE COATING，但搭配底漆避免遮蓋性不佳 (RMK00163) . ★品檢注意！JIS&CNS 訂單必須每滿50噸一定要再做一次TEST (RMK00259) . 1.有客戶要下CNS第3類,以下備註麻煩CCP與TSD遵循,謝謝! (RMK00394) . 1.1.面漆塗佈量務必>=90%（如果背面用面漆也一樣） (RMK00394) . 1.2.務必留30cm*全寬試片1片,供實驗室委託確認SST與QUV性能。並於試片上註明"SST 2000HRS、QUV 1500HRS" (RMK00394) . 【PMT】本單面漆為"PVDF"，經會議決議需量測板溫並記錄之。每一張排程需量測一次否則追究責任 (RMK00503) | 訂單:2510DFD069/005 CC2 <生產備註> 事項如下 . 【水痕】因YCP 近似深黑色水痕可能嚴重，因此指定CC1生產注意W/Q 使用純水與水量控制 (RMK-E_CHIN) . 1.本單若塗裝背面漆一律改為REVERSE COATING 例外訂單如下敘述 (RMK00163) . 2.例外訂單為R字頭超低光澤與PVDF (＞25μ)，背面漆可改 NATURE COATING，但搭配底漆避免遮蓋性不佳 (RMK00163) . ★品檢注意！JIS&CNS 訂單必須每滿50噸一定要再做一次TEST (RMK00259) . 1.有客戶要下CNS第3類,以下備註麻煩CCP與TSD遵循,謝謝! (RMK00394) . 1.1.面漆塗佈量務必>=90%（如果背面用面漆也一樣） (RMK00394) . 1.2.務必留30cm*全寬試片1片,供實驗室委託確認SST與QUV性能。並於試片上註明"SST 2000HRS、QUV 1500HRS" (RMK00394) . 【PMT】本單面漆為"PVDF"，經會議決議需量測板溫並記錄之。每一張排程需量測一次否則追究責任 (RMK00503) | 訂單:2510DFD069/005 RCL 無 <生產備註> 事項 | 訂單:2510DFD069/005 CCPK 無 <生產備註> 事項 | 訂單:2510DFD069/005 CGQC <品檢備註> 事項如下 . 鍍層 AZ150 (含) 以上 , 鋅花等級 C~E 目標D，避免鋅花晶界明顯後續造成烤漆點狀未塗漆。 (RMK00565) | 訂單:2510DFD069/005 CCQC <品檢備註> 事項如下 . 【水痕】因YCP 近似深黑色水痕可能嚴重，因此指定CC1生產注意W/Q 使用純水與水量控制 (RMK-E_CHIN) . 1.本單若塗裝背面漆一律改為REVERSE COATING 例外訂單如下敘述 (RMK00163) . 2.例外訂單為R字頭超低光澤與PVDF (＞25μ)，背面漆可改 NATURE COATING，但搭配底漆避免遮蓋性不佳 (RMK00163) . ★品檢注意！JIS&CNS 訂單必須每滿50噸一定要再做一次TEST (RMK00259) . 1.有客戶要下CNS第3類,以下備註麻煩CCP與TSD遵循,謝謝! (RMK00394) . 1.1.面漆塗佈量務必>=90%（如果背面用面漆也一樣） (RMK00394) . 1.2.務必留30cm*全寬試片1片,供實驗室委託確認SST與QUV性能。並於試片上註明"SST 2000HRS、QUV 1500HRS" (RMK00394) . 【PMT】本單面漆為"PVDF"，經會議決議需量測板溫並記錄之。每一張排程需量測一次否則追究責任 (RMK00503) | 訂單:2510DFD069/005 TOL 無 <生產備註> 事項 | 【水痕】因YCP 近似深黑色水痕可能嚴重，因此指定CC1生產注意W/Q 使用純水與水量控制^^/CC1/CC2/CCQC/^^ <<.E_CHIN 2025/10/28 11:03.>> | 訂單 2510DFD069/005 修改記錄如下: 20251023 11:07:16 (22030) 退火碼: >> H2, 用途碼: >> CIA008, 背面標示: >> C815, 訂單背面顏色(五碼): >> BW73Y, 背面漆膜厚: >> 12.5, 背面漆塗漆型式幾塗幾烤: >> 2, 鉻酸鹽: >> Z, 訂單厚度: >> 0.52, 訂單重: >> 30, 重量容許率(下限): >> 10, 重量容許率(上限): >> 10, 訂單寬度: >> 1219, 鍍製方式: >> AC, 鋼捲內徑: >> 508, 鋼捲下限重: >> 3, 鋼捲上限重: >> 5, 壓花條件碼: >> -, 表面花紋: >> R, 綠色識別碼: >> -, 印刷輥號: >> -, 產品代碼: >> PPGL, 皮膜碼: >> -, 單位別: >> M, 油品種類: >> Z, 塗油量: >> Z, 包裝代碼: >> D2 , 保護膜碼: >> -, 客戶試片取樣型式: >> -, 調質碼: >> S, 套筒碼: >> R , 規格: >> CGLC570-30, 製造標準: >> CNS, 表面處理劑種類: >> Z, 表面處理劑塗佈量: >> Z, 伸長率測試: >> N, 硬度測試碼: >> N, 抗拉強度測試: >> N, 降伏強度測試: >> N, 厚度變異: >> -1.4, 訂單正面顏色(五碼): >> FY836, 正面漆膜厚: >> 25, 正面漆塗漆型式幾塗幾烤: >> 2, 修邊碼: >> Y, 重量碼: >> AW, 鋼捲捲向: >> I, 鍍層碼: >> AZ150, 20251023 11:48:28 (21003) 訂單重: 30 >> 40, | H:厚度偏薄
PPGL | 2510DFD069/006 | 1. 提醒：CNS 第三類保固 PPGL AZ150（含）以上，PPGI Z27 （含）以上 TOP ≧25U , BK 兩層塗裝 (OFP00448)-{.不符.} 2. 再三提醒確認！CNS &JIS 塗裝 PVDF 需要"3類"耐候等級。並注意鍍層或膜厚是否符合.... (OFP00568)-{.不符.} | 1. 部分大陸料含B元素超過CNS規範管制，故請原料CNS規範之訂單不要配大陸料 (OFP00684)-{.不符.} | 1. 提醒：CNS 第三類保固 PPGL AZ150（含）以上，PPGI Z27 （含）以上 TOP ≧25U , BK 兩層塗裝 (OFP00448)-{.不符.} 2. 再三提醒確認！CNS &JIS 塗裝 PVDF 需要"3類"耐候等級。並注意鍍層或膜厚是否符合.... (OFP00568)-{.不符.} 3. 部分大陸料含B元素超過CNS規範管制，故請原料CNS規範之訂單不要配大陸料 (OFP00684)-{.不符.} | 訂單:2510DFD069/006 CPL <生產備註> 事項如下 . 除HGI/ HGL 訂單邊緣不噴油. 其餘皆側緣噴油 (RMK00285) | 訂單:2510DFD069/006 CR1 <生產備註> 事項如下 . 完軋寬度超出管制值上限≦2mm時,冷軋繼續生產並填寫品質異常通報單給鍍鋅線,以便調整張力與板溫 (RMK00278) | 訂單:2510DFD069/006 CR2 <生產備註> 事項如下 . 完軋寬度超出管制值上限≦2mm時,冷軋繼續生產並填寫品質異常通報單給鍍鋅線,以便調整張力與板溫 (RMK00278) | 訂單:2510DFD069/006 CG1 <生產備註> 事項如下 . 平板類,鍍鋅生產時SKIN PASS & T/L 請依據鍍鋅標準規定生產 (RMK00100) . 鍍鋅表面不可有鋅痕、壓痕、凹陷、及刮傷 、應變痕等。 (RMK00100) . 出口鋼捲盤捲後目視不允許有鼓起. (RMK00100) | 訂單:2510DFD069/006 CG2 <生產備註> 事項如下 . 平板類,鍍鋅生產時SKIN PASS & T/L 請依據鍍鋅標準規定生產 (RMK00100) . 鍍鋅表面不可有鋅痕、壓痕、凹陷、及刮傷 、應變痕等。 (RMK00100) . 出口鋼捲盤捲後目視不允許有鼓起. (RMK00100) | 訂單:2510DFD069/006 CC1 <生產備註> 事項如下 . 1.本單若塗裝背面漆一律改為REVERSE COATING 例外訂單如下敘述 (RMK00163) . 2.例外訂單為R字頭超低光澤與PVDF (＞25μ)，背面漆可改 NATURE COATING，但搭配底漆避免遮蓋性不佳 (RMK00163) . ★品檢注意！JIS&CNS 訂單必須每滿50噸一定要再做一次TEST (RMK00259) . 1.有客戶要下CNS第3類,以下備註麻煩CCP與TSD遵循,謝謝! (RMK00394) . 1.1.面漆塗佈量務必>=90%（如果背面用面漆也一樣） (RMK00394) . 1.2.務必留30cm*全寬試片1片,供實驗室委託確認SST與QUV性能。並於試片上註明"SST 2000HRS、QUV 1500HRS" (RMK00394) . 【PMT】本單面漆為"PVDF"，經會議決議需量測板溫並記錄之。每一張排程需量測一次否則追究責任 (RMK00503) | 訂單:2510DFD069/006 CC2 <生產備註> 事項如下 . 1.本單若塗裝背面漆一律改為REVERSE COATING 例外訂單如下敘述 (RMK00163) . 2.例外訂單為R字頭超低光澤與PVDF (＞25μ)，背面漆可改 NATURE COATING，但搭配底漆避免遮蓋性不佳 (RMK00163) . ★品檢注意！JIS&CNS 訂單必須每滿50噸一定要再做一次TEST (RMK00259) . 1.有客戶要下CNS第3類,以下備註麻煩CCP與TSD遵循,謝謝! (RMK00394) . 1.1.面漆塗佈量務必>=90%（如果背面用面漆也一樣） (RMK00394) . 1.2.務必留30cm*全寬試片1片,供實驗室委託確認SST與QUV性能。並於試片上註明"SST 2000HRS、QUV 1500HRS" (RMK00394) . 【PMT】本單面漆為"PVDF"，經會議決議需量測板溫並記錄之。每一張排程需量測一次否則追究責任 (RMK00503) | 訂單:2510DFD069/006 RCL 無 <生產備註> 事項 | 訂單:2510DFD069/006 CCPK 無 <生產備註> 事項 | 訂單:2510DFD069/006 CGQC 無 <品檢備註> 事項 | 訂單:2510DFD069/006 CCQC <品檢備註> 事項如下 . 1.本單若塗裝背面漆一律改為REVERSE COATING 例外訂單如下敘述 (RMK00163) . 2.例外訂單為R字頭超低光澤與PVDF (＞25μ)，背面漆可改 NATURE COATING，但搭配底漆避免遮蓋性不佳 (RMK00163) . ★品檢注意！JIS&CNS 訂單必須每滿50噸一定要再做一次TEST (RMK00259) . 1.有客戶要下CNS第3類,以下備註麻煩CCP與TSD遵循,謝謝! (RMK00394) . 1.1.面漆塗佈量務必>=90%（如果背面用面漆也一樣） (RMK00394) . 1.2.務必留30cm*全寬試片1片,供實驗室委託確認SST與QUV性能。並於試片上註明"SST 2000HRS、QUV 1500HRS" (RMK00394) . 【PMT】本單面漆為"PVDF"，經會議決議需量測板溫並記錄之。每一張排程需量測一次否則追究責任 (RMK00503) | 訂單:2510DFD069/006 TOL 無 <生產備註> 事項 |  | 訂單 2510DFD069/006 修改記錄如下: 20251023 11:07:19 (22030) 退火碼: >> S1, 用途碼: >> CIA008, 背面標示: >> C815, 訂單背面顏色(五碼): >> BW73Y, 背面漆膜厚: >> 12.5, 背面漆塗漆型式幾塗幾烤: >> 2, 鉻酸鹽: >> Z, 訂單厚度: >> 0.576, 訂單重: >> 30, 重量容許率(下限): >> 10, 重量容許率(上限): >> 10, 訂單寬度: >> 1219, 鍍製方式: >> AC, 鋼捲內徑: >> 508, 鋼捲下限重: >> 3, 鋼捲上限重: >> 5, 壓花條件碼: >> -, 表面花紋: >> R, 綠色識別碼: >> -, 印刷輥號: >> -, 產品代碼: >> PPGL, 皮膜碼: >> -, 單位別: >> M, 油品種類: >> Z, 塗油量: >> Z, 包裝代碼: >> D2 , 保護膜碼: >> -, 客戶試片取樣型式: >> -, 調質碼: >> S, 套筒碼: >> R , 規格: >> CGLC400-30, 製造標準: >> CNS, 表面處理劑種類: >> Z, 表面處理劑塗佈量: >> Z, 伸長率測試: >> N, 硬度測試碼: >> N, 抗拉強度測試: >> N, 降伏強度測試: >> N, 厚度變異: >> 0, 訂單正面顏色(五碼): >> FY326, 正面漆膜厚: >> 25, 正面漆塗漆型式幾塗幾烤: >> 2, 修邊碼: >> Y, 重量碼: >> AW, 鋼捲捲向: >> I, 鍍層碼: >> AZ150, 20251023 11:48:34 (21003) 訂單重: 30 >> 40, | H:厚度偏薄
PPGL | 2510EFD001/001 | 1. 容易發生鼓起訂單, 請詢問客戶是否可允許 STAGGER捲取 (OFP00606)-{.不符.} 2. 【PPGL高鍍層塗料管制】提醒！鍍層AZ200以上限用PVDF。否則需簽保固書 (OFP00744)-{.不符.} 3. 【PPGL高鍍層塗料管制】禾寶針對AZ200 非PVDF簽保固書保固書（413-2025-G01 , 413-2024-G02）。 (OFP00745)-{.不符.} |  | 1. 訂單若有厚度變異，冷軋厚度公差比照烤漆計算公式 , 但最小為 1/2 公差做設定 (OFP00254)-{.不符.} 2. "偏薄要求訂單" 鍍後厚度減 鍍後厚度下限需大於 0.02 MM,以免發生厚度不足狀況 (OFP00369)-{.不符.} 3. 【提醒】！本單為直立式包裝，嚴禁鍍鋅或烤漆後以STAGGER捲取 (OFP00451)-{.不符.} 4. 容易發生鼓起訂單, 請詢問客戶是否可允許 STAGGER捲取 (OFP00606)-{.不符.} 5. 【PPGL高鍍層塗料管制】提醒！鍍層AZ200以上限用PVDF。否則需簽保固書 (OFP00744)-{.不符.} 6. 【PPGL高鍍層塗料管制】禾寶針對AZ200 非PVDF簽保固書保固書（413-2025-G01 , 413-2024-G02）。 (OFP00745)-{.不符.} | 訂單:2510EFD001/001 CPL <生產備註> 事項如下 . 除HGI/ HGL 訂單邊緣不噴油. 其餘皆側緣噴油 (RMK00285) | 訂單:2510EFD001/001 CR1 無 <生產備註> 事項 | 訂單:2510EFD001/001 CR2 無 <生產備註> 事項 | 訂單:2510EFD001/001 CG1 <生產備註> 事項如下 . 因成形性需求故鍍層量有上限管制，排程變換前後一顆分切請U3暫留，待產線確認鍍層量後再行處置。 (RMK00532) . 鍍層 AZ150 (含) 以上 , 鋅花等級 C~E 目標D，避免鋅花晶界明顯後續造成烤漆點狀未塗漆。 (RMK00565) | 訂單:2510EFD001/001 CG2 <生產備註> 事項如下 . 因成形性需求故鍍層量有上限管制，排程變換前後一顆分切請U3暫留，待產線確認鍍層量後再行處置。 (RMK00532) . CG2:鍍層 AZ200 (含) 以上 , 鋅花等級 C~E 目標D，SKP R/F 目標270噸 (RMK00538) . CG2:SKP R/F 有異常狀況時最低可降至 230 噸 ,避免鋅花晶界明顯後續造成烤漆點狀未塗漆。 (RMK00538) . 鍍層 AZ150 (含) 以上 , 鋅花等級 C~E 目標D，避免鋅花晶界明顯後續造成烤漆點狀未塗漆。 (RMK00565) | 訂單:2510EFD001/001 CC1 <生產備註> 事項如下 . 請品檢務必遵守 30CM*全寬*留1塊給LAB及1塊給塗料商，若背面非"B"字頭則各留2片 (RMK00105) . 品檢人員於LAB試片上註記測試物性耐久及曝曬 (RMK00105) . 【速限】2019/08/30 晨會決議 高鍍層（≧AZ200）生產限速≦50 mpm (RMK00508) . 【捲取】注意！本單為直立式包裝。禁用STAGGER捲取送包裝！送RCL重處理例外。 (RMK00512) | 訂單:2510EFD001/001 CC2 <生產備註> 事項如下 . 請品檢務必遵守 30CM*全寬*留1塊給LAB及1塊給塗料商，若背面非"B"字頭則各留2片 (RMK00105) . 品檢人員於LAB試片上註記測試物性耐久及曝曬 (RMK00105) . 【速限】2019/08/30 晨會決議 高鍍層（≧AZ200）生產限速≦50 mpm (RMK00508) . 【捲取】注意！本單為直立式包裝。禁用STAGGER捲取送包裝！送RCL重處理例外。 (RMK00512) | 訂單:2510EFD001/001 RCL <生產備註> 事項如下 . 【捲取】注意！本單為直立式包裝。禁用STAGGER捲取送包裝！送RCL重處理例外。 (RMK00512) | 訂單:2510EFD001/001 CCPK 無 <生產備註> 事項 | 訂單:2510EFD001/001 CGQC <品檢備註> 事項如下 . CG2:鍍層 AZ200 (含) 以上 , 鋅花等級 C~E 目標D，SKP R/F 目標270噸 (RMK00538) . CG2:SKP R/F 有異常狀況時最低可降至 230 噸 ,避免鋅花晶界明顯後續造成烤漆點狀未塗漆。 (RMK00538) . 鍍層 AZ150 (含) 以上 , 鋅花等級 C~E 目標D，避免鋅花晶界明顯後續造成烤漆點狀未塗漆。 (RMK00565) | 訂單:2510EFD001/001 CCQC <品檢備註> 事項如下 . 請品檢務必遵守 30CM*全寬*留1塊給LAB及1塊給塗料商，若背面非"B"字頭則各留2片 (RMK00105) . 【速限】2019/08/30 晨會決議 高鍍層（≧AZ200）生產限速≦50 mpm (RMK00508) . 【捲取】注意！本單為直立式包裝。禁用STAGGER捲取送包裝！送RCL重處理例外。 (RMK00512) | 訂單:2510EFD001/001 TOL 無 <生產備註> 事項 |  | 訂單 2510EFD001/001 修改記錄如下: 20251001 10:23:42 (22021) 退火碼: >> H2, 用途碼: >> COG001, 背面標示: >> C071, 訂單背面顏色(五碼): >> BW73Y, 背面漆膜厚: >> 12.5, 背面漆塗漆型式幾塗幾烤: >> 2, 鉻酸鹽: >> Z, 訂單厚度: >> 0.5, 訂單重: >> 110, 重量容許率(下限): >> 10, 重量容許率(上限): >> 10, 訂單寬度: >> 1250, 鍍製方式: >> AC, 鋼捲內徑: >> 508, 鋼捲下限重: >> 3, 鋼捲上限重: >> 5, 壓花條件碼: >> -, 表面花紋: >> R, 綠色識別碼: >> -, 印刷輥號: >> -, 產品代碼: >> PPGL, 皮膜碼: >> -, 單位別: >> M, 油品種類: >> Z, 塗油量: >> Z, 包裝代碼: >> E0 , 保護膜碼: >> -, 客戶試片取樣型式: >> -, 調質碼: >> S, 套筒碼: >> N , 規格: >> CGL570-20, 製造標準: >> SYSCO, 表面處理劑種類: >> Z, 表面處理劑塗佈量: >> Z, 伸長率測試: >> N, 硬度測試碼: >> N, 抗拉強度測試: >> N, 降伏強度測試: >> N, 厚度變異: >> -3.5, 訂單正面顏色(五碼): >> SL63Y, 正面漆膜厚: >> 25, 正面漆塗漆型式幾塗幾烤: >> 2, 修邊碼: >> Y, 重量碼: >> AW, 鋼捲捲向: >> O, 鍍層碼: >> AZ200, | H:厚度偏薄 | [訂單訊息通知] 2025/10/02 下午 01:41:14 *** (秦大維 >> 通知 >> DongZe Wu) 訊息 : 提醒！該客戶同一尺寸規格先前都沒厚度變異而本單 -3.5％
PPGL | 2510EFD001/002 | 1. 容易發生鼓起訂單, 請詢問客戶是否可允許 STAGGER捲取 (OFP00606)-{.不符.} 2. 【PPGL高鍍層塗料管制】提醒！鍍層AZ200以上限用PVDF。否則需簽保固書 (OFP00744)-{.不符.} 3. 【PPGL高鍍層塗料管制】禾寶針對AZ200 非PVDF簽保固書保固書（413-2025-G01 , 413-2024-G02）。 (OFP00745)-{.不符.} |  | 1. 訂單若有厚度變異，冷軋厚度公差比照烤漆計算公式 , 但最小為 1/2 公差做設定 (OFP00254)-{.不符.} 2. "偏薄要求訂單" 鍍後厚度減 鍍後厚度下限需大於 0.02 MM,以免發生厚度不足狀況 (OFP00369)-{.不符.} 3. 【提醒】！本單為直立式包裝，嚴禁鍍鋅或烤漆後以STAGGER捲取 (OFP00451)-{.不符.} 4. 【提醒 審單人員】CR≧0.6 要於烤漆備註調降 PMT等相關。★KP抗塵PVDF不受此限 (OFP00509)-{.不符.} 5. 容易發生鼓起訂單, 請詢問客戶是否可允許 STAGGER捲取 (OFP00606)-{.不符.} 6. 【PPGL高鍍層塗料管制】提醒！鍍層AZ200以上限用PVDF。否則需簽保固書 (OFP00744)-{.不符.} 7. 【PPGL高鍍層塗料管制】禾寶針對AZ200 非PVDF簽保固書保固書（413-2025-G01 , 413-2024-G02）。 (OFP00745)-{.不符.} | 訂單:2510EFD001/002 CPL <生產備註> 事項如下 . 除HGI/ HGL 訂單邊緣不噴油. 其餘皆側緣噴油 (RMK00285) | 訂單:2510EFD001/002 CR1 無 <生產備註> 事項 | 訂單:2510EFD001/002 CR2 無 <生產備註> 事項 | 訂單:2510EFD001/002 CG1 <生產備註> 事項如下 . 因成形性需求故鍍層量有上限管制，排程變換前後一顆分切請U3暫留，待產線確認鍍層量後再行處置。 (RMK00532) . 鍍層 AZ150 (含) 以上 , 鋅花等級 C~E 目標D，避免鋅花晶界明顯後續造成烤漆點狀未塗漆。 (RMK00565) | 訂單:2510EFD001/002 CG2 <生產備註> 事項如下 . 因成形性需求故鍍層量有上限管制，排程變換前後一顆分切請U3暫留，待產線確認鍍層量後再行處置。 (RMK00532) . CG2:鍍層 AZ200 (含) 以上 , 鋅花等級 C~E 目標D，SKP R/F 目標270噸 (RMK00538) . CG2:SKP R/F 有異常狀況時最低可降至 230 噸 ,避免鋅花晶界明顯後續造成烤漆點狀未塗漆。 (RMK00538) . 鍍層 AZ150 (含) 以上 , 鋅花等級 C~E 目標D，避免鋅花晶界明顯後續造成烤漆點狀未塗漆。 (RMK00565) | 訂單:2510EFD001/002 CC1 <生產備註> 事項如下 . 【PMT】1.1.因為CR厚0.621 mm，TOP 標準PMT以239℃去計算 (RMK-E_CHIN) . 請品檢務必遵守 30CM*全寬*留1塊給LAB及1塊給塗料商，若背面非"B"字頭則各留2片 (RMK00105) . 品檢人員於LAB試片上註記測試物性耐久及曝曬 (RMK00105) . 【速限】2019/08/30 晨會決議 高鍍層（≧AZ200）生產限速≦50 mpm (RMK00508) . 【捲取】注意！本單為直立式包裝。禁用STAGGER捲取送包裝！送RCL重處理例外。 (RMK00512) . 【PMT】1.2.CC2計算完後面漆每個ZONE 爐溫各降8℃為最終爐溫 (RMK00568) . 【PMT】1.3.CC2因爐溫各降8℃為最終爐溫，請股長於TEST時 確實量測板溫 (RMK00568) . 【PMT】1.4.若發現PMT不足，請上調ZONE溫度並回饋工程師 (RMK00568) . 【PMT】1.5.品檢注意！因標準PMT有下修請注意MEK測試 (RMK00568) . 【PMT】1.6.厚板少生產，請領班量測板溫並記錄之 (RMK00568) | 訂單:2510EFD001/002 CC2 <生產備註> 事項如下 . 【PMT】1.1.因為CR厚0.621 mm，TOP 標準PMT以239℃去計算 (RMK-E_CHIN) . 請品檢務必遵守 30CM*全寬*留1塊給LAB及1塊給塗料商，若背面非"B"字頭則各留2片 (RMK00105) . 品檢人員於LAB試片上註記測試物性耐久及曝曬 (RMK00105) . 【速限】2019/08/30 晨會決議 高鍍層（≧AZ200）生產限速≦50 mpm (RMK00508) . 【捲取】注意！本單為直立式包裝。禁用STAGGER捲取送包裝！送RCL重處理例外。 (RMK00512) . 【PMT】1.2.CC2計算完後面漆每個ZONE 爐溫各降8℃為最終爐溫 (RMK00568) . 【PMT】1.3.CC2因爐溫各降8℃為最終爐溫，請股長於TEST時 確實量測板溫 (RMK00568) . 【PMT】1.4.若發現PMT不足，請上調ZONE溫度並回饋工程師 (RMK00568) . 【PMT】1.5.品檢注意！因標準PMT有下修請注意MEK測試 (RMK00568) . 【PMT】1.6.厚板少生產，請領班量測板溫並記錄之 (RMK00568) | 訂單:2510EFD001/002 RCL <生產備註> 事項如下 . 【捲取】注意！本單為直立式包裝。禁用STAGGER捲取送包裝！送RCL重處理例外。 (RMK00512) | 訂單:2510EFD001/002 CCPK 無 <生產備註> 事項 | 訂單:2510EFD001/002 CGQC <品檢備註> 事項如下 . CG2:鍍層 AZ200 (含) 以上 , 鋅花等級 C~E 目標D，SKP R/F 目標270噸 (RMK00538) . CG2:SKP R/F 有異常狀況時最低可降至 230 噸 ,避免鋅花晶界明顯後續造成烤漆點狀未塗漆。 (RMK00538) . 鍍層 AZ150 (含) 以上 , 鋅花等級 C~E 目標D，避免鋅花晶界明顯後續造成烤漆點狀未塗漆。 (RMK00565) | 訂單:2510EFD001/002 CCQC <品檢備註> 事項如下 . 【PMT】1.1.因為CR厚0.621 mm，TOP 標準PMT以239℃去計算 (RMK-E_CHIN) . 請品檢務必遵守 30CM*全寬*留1塊給LAB及1塊給塗料商，若背面非"B"字頭則各留2片 (RMK00105) . 【速限】2019/08/30 晨會決議 高鍍層（≧AZ200）生產限速≦50 mpm (RMK00508) . 【捲取】注意！本單為直立式包裝。禁用STAGGER捲取送包裝！送RCL重處理例外。 (RMK00512) . 【PMT】1.2.CC2計算完後面漆每個ZONE 爐溫各降8℃為最終爐溫 (RMK00568) . 【PMT】1.3.CC2因爐溫各降8℃為最終爐溫，請股長於TEST時 確實量測板溫 (RMK00568) . 【PMT】1.4.若發現PMT不足，請上調ZONE溫度並回饋工程師 (RMK00568) . 【PMT】1.5.品檢注意！因標準PMT有下修請注意MEK測試 (RMK00568) . 【PMT】1.6.厚板少生產，請領班量測板溫並記錄之 (RMK00568) | 訂單:2510EFD001/002 TOL 無 <生產備註> 事項 | 【PMT】1.1.因為CR厚0.621 mm，TOP 標準PMT以239℃去計算^^/CC1/CC2/CCQC/^^ <<.E_CHIN 2025/10/02 15:29.>> | 訂單 2510EFD001/002 修改記錄如下: 20251001 10:24:26 (22021) 退火碼: >> H2, 用途碼: >> COG001, 背面標示: >> C071, 訂單背面顏色(五碼): >> BW73Y, 背面漆膜厚: >> 12.5, 背面漆塗漆型式幾塗幾烤: >> 2, 鉻酸鹽: >> Z, 訂單厚度: >> 0.7, 訂單重: >> 50, 重量容許率(下限): >> 10, 重量容許率(上限): >> 10, 訂單寬度: >> 1250, 鍍製方式: >> AC, 鋼捲內徑: >> 508, 鋼捲下限重: >> 3, 鋼捲上限重: >> 5, 壓花條件碼: >> -, 表面花紋: >> R, 綠色識別碼: >> -, 印刷輥號: >> -, 產品代碼: >> PPGL, 皮膜碼: >> -, 單位別: >> M, 油品種類: >> Z, 塗油量: >> Z, 包裝代碼: >> E0 , 保護膜碼: >> -, 客戶試片取樣型式: >> -, 調質碼: >> S, 套筒碼: >> N , 規格: >> CGL570-20, 製造標準: >> SYSCO, 表面處理劑種類: >> Z, 表面處理劑塗佈量: >> Z, 伸長率測試: >> N, 硬度測試碼: >> N, 抗拉強度測試: >> N, 降伏強度測試: >> N, 厚度變異: >> -3.5, 訂單正面顏色(五碼): >> SL63Y, 正面漆膜厚: >> 25, 正面漆塗漆型式幾塗幾烤: >> 2, 修邊碼: >> Y, 重量碼: >> AW, 鋼捲捲向: >> O, 鍍層碼: >> AZ200, | H:厚度偏薄
PPGL | 2510EFD002/001 |  | 1. 製造標準為MS、ASTM或銷新加坡之訂單，若無技術指定優先用料，請優先使用國內料，勿使用ANFEN (OFP00406)-{.不符.} | 1. 製造標準為MS、ASTM或銷新加坡之訂單，若無技術指定優先用料，請優先使用國內料，勿使用ANFEN (OFP00406)-{.不符.} 2. 【提醒】！本單為直立式包裝，嚴禁鍍鋅或烤漆後以STAGGER捲取 (OFP00451)-{.不符.} 3. 此經銷商有簽訂1/2厚度公差保證(無厚度變異),請調整冷軋與鍍鋅厚度公差管制範圍. 保證 ASTM 厚度公差 (OFP00180)-{.不符.} | 訂單:2510EFD002/001 CPL <生產備註> 事項如下 . 除HGI/ HGL 訂單邊緣不噴油. 其餘皆側緣噴油 (RMK00285) | 訂單:2510EFD002/001 CR1 <生產備註> 事項如下 . 此經銷商保證平均厚度在1/2厚度公差內，厚度量測NG時，如單位長度符合範圍，請放行 (RMK00402) . 此客戶保證平均厚度在1/2厚度公差內，厚度量測NG時，如單位長度符合範圍，請放行 (RMK00409) | 訂單:2510EFD002/001 CR2 <生產備註> 事項如下 . 此經銷商保證平均厚度在1/2厚度公差內，厚度量測NG時，如單位長度符合範圍，請放行 (RMK00402) . 此客戶保證平均厚度在1/2厚度公差內，厚度量測NG時，如單位長度符合範圍，請放行 (RMK00409) | 訂單:2510EFD002/001 CG1 <生產備註> 事項如下 . 此經銷商保證平均厚度在1/2厚度公差內，厚度量測NG時，如單位長度符合範圍，請放行 (RMK00402) . 此客戶保證平均厚度在1/2厚度公差內，厚度量測NG時，如單位長度符合範圍，請放行 (RMK00409) . 鍍層 AZ150 (含) 以上 , 鋅花等級 C~E 目標D，避免鋅花晶界明顯後續造成烤漆點狀未塗漆。 (RMK00565) | 訂單:2510EFD002/001 CG2 <生產備註> 事項如下 . 此經銷商保證平均厚度在1/2厚度公差內，厚度量測NG時，如單位長度符合範圍，請放行 (RMK00402) . 此客戶保證平均厚度在1/2厚度公差內，厚度量測NG時，如單位長度符合範圍，請放行 (RMK00409) . 鍍層 AZ150 (含) 以上 , 鋅花等級 C~E 目標D，避免鋅花晶界明顯後續造成烤漆點狀未塗漆。 (RMK00565) | 訂單:2510EFD002/001 CC1 <生產備註> 事項如下 . 此經銷商保證平均厚度在1/2厚度公差內，厚度量測NG時，如單位長度符合範圍，請放行 (RMK00402) . 此客戶保證平均厚度在1/2厚度公差內，厚度量測NG時，如單位長度符合範圍，請放行 (RMK00409) . 【捲取】注意！本單為直立式包裝。禁用STAGGER捲取送包裝！送RCL重處理例外。 (RMK00512) | 訂單:2510EFD002/001 CC2 <生產備註> 事項如下 . 此經銷商保證平均厚度在1/2厚度公差內，厚度量測NG時，如單位長度符合範圍，請放行 (RMK00402) . 此客戶保證平均厚度在1/2厚度公差內，厚度量測NG時，如單位長度符合範圍，請放行 (RMK00409) . 【捲取】注意！本單為直立式包裝。禁用STAGGER捲取送包裝！送RCL重處理例外。 (RMK00512) | 訂單:2510EFD002/001 RCL <生產備註> 事項如下 . 【捲取】注意！本單為直立式包裝。禁用STAGGER捲取送包裝！送RCL重處理例外。 (RMK00512) | 訂單:2510EFD002/001 CCPK 無 <生產備註> 事項 | 訂單:2510EFD002/001 CGQC <品檢備註> 事項如下 . 鍍層 AZ150 (含) 以上 , 鋅花等級 C~E 目標D，避免鋅花晶界明顯後續造成烤漆點狀未塗漆。 (RMK00565) | 訂單:2510EFD002/001 CCQC <品檢備註> 事項如下 . 【捲取】注意！本單為直立式包裝。禁用STAGGER捲取送包裝！送RCL重處理例外。 (RMK00512) | 訂單:2510EFD002/001 TOL 無 <生產備註> 事項 |  | 訂單 2510EFD002/001 修改記錄如下: 20251001 10:48:15 (22021) 退火碼: >> H2, 用途碼: >> COA001, 背面標示: >> C134, 訂單背面顏色(五碼): >> BW736, 背面漆膜厚: >> NOM, 背面漆塗漆型式幾塗幾烤: >> 1, 鉻酸鹽: >> Z, 訂單厚度: >> 0.5, 訂單重: >> 40, 重量容許率(下限): >> 10, 重量容許率(上限): >> 10, 訂單寬度: >> 914, 鍍製方式: >> AC, 鋼捲內徑: >> 508, 鋼捲下限重: >> 3, 鋼捲上限重: >> 5, 壓花條件碼: >> -, 表面花紋: >> R, 綠色識別碼: >> -, 印刷輥號: >> -, 產品代碼: >> PPGL, 皮膜碼: >> -, 單位別: >> M, 油品種類: >> Z, 塗油量: >> Z, 包裝代碼: >> E0 , 保護膜碼: >> -, 客戶試片取樣型式: >> -, 調質碼: >> S, 套筒碼: >> N , 規格: >> A792MSSGR550, 製造標準: >> ASTM, 表面處理劑種類: >> Z, 表面處理劑塗佈量: >> Z, 伸長率測試: >> N, 硬度測試碼: >> N, 抗拉強度測試: >> N, 降伏強度測試: >> N, 訂單正面顏色(五碼): >> 2L690, 正面漆膜厚: >> 25, 正面漆塗漆型式幾塗幾烤: >> 2, 修邊碼: >> Y, 重量碼: >> AW, 鋼捲捲向: >> O, 鍍層碼: >> AZM150, | F:保證1/2 ASTM 厚度公差
PPGL | 2510EFD002/002 |  | 1. 製造標準為MS、ASTM或銷新加坡之訂單，若無技術指定優先用料，請優先使用國內料，勿使用ANFEN (OFP00406)-{.不符.} | 1. 製造標準為MS、ASTM或銷新加坡之訂單，若無技術指定優先用料，請優先使用國內料，勿使用ANFEN (OFP00406)-{.不符.} 2. 【提醒】！本單為直立式包裝，嚴禁鍍鋅或烤漆後以STAGGER捲取 (OFP00451)-{.不符.} 3. 此經銷商有簽訂1/2厚度公差保證(無厚度變異),請調整冷軋與鍍鋅厚度公差管制範圍. 保證 ASTM 厚度公差 (OFP00180)-{.不符.} | 訂單:2510EFD002/002 CPL <生產備註> 事項如下 . 除HGI/ HGL 訂單邊緣不噴油. 其餘皆側緣噴油 (RMK00285) | 訂單:2510EFD002/002 CR1 <生產備註> 事項如下 . ※加工性能：同一般屋頂，外觀品質要求：同一般屋頂※ (RMK00289) . 此經銷商保證平均厚度在1/2厚度公差內，厚度量測NG時，如單位長度符合範圍，請放行 (RMK00402) . 此客戶保證平均厚度在1/2厚度公差內，厚度量測NG時，如單位長度符合範圍，請放行 (RMK00409) | 訂單:2510EFD002/002 CR2 <生產備註> 事項如下 . ※加工性能：同一般屋頂，外觀品質要求：同一般屋頂※ (RMK00289) . 此經銷商保證平均厚度在1/2厚度公差內，厚度量測NG時，如單位長度符合範圍，請放行 (RMK00402) . 此客戶保證平均厚度在1/2厚度公差內，厚度量測NG時，如單位長度符合範圍，請放行 (RMK00409) | 訂單:2510EFD002/002 CG1 <生產備註> 事項如下 . ※加工性能：同一般屋頂，外觀品質要求：同一般屋頂※ (RMK00289) . 此經銷商保證平均厚度在1/2厚度公差內，厚度量測NG時，如單位長度符合範圍，請放行 (RMK00402) . 此客戶保證平均厚度在1/2厚度公差內，厚度量測NG時，如單位長度符合範圍，請放行 (RMK00409) . 鍍層 AZ150 (含) 以上 , 鋅花等級 C~E 目標D，避免鋅花晶界明顯後續造成烤漆點狀未塗漆。 (RMK00565) | 訂單:2510EFD002/002 CG2 <生產備註> 事項如下 . ※加工性能：同一般屋頂，外觀品質要求：同一般屋頂※ (RMK00289) . 此經銷商保證平均厚度在1/2厚度公差內，厚度量測NG時，如單位長度符合範圍，請放行 (RMK00402) . 此客戶保證平均厚度在1/2厚度公差內，厚度量測NG時，如單位長度符合範圍，請放行 (RMK00409) . 鍍層 AZ150 (含) 以上 , 鋅花等級 C~E 目標D，避免鋅花晶界明顯後續造成烤漆點狀未塗漆。 (RMK00565) | 訂單:2510EFD002/002 CC1 <生產備註> 事項如下 . ※加工性能：同一般屋頂，外觀品質要求：同一般屋頂※ (RMK00289) . 因SRI(太陽能反射指數)特殊要求...請管制"面漆膜厚限制≧85%,總膜厚限制≧80%" (RMK00362) . 其餘放行標準參考一般屋頂 (RMK00362) . 此經銷商保證平均厚度在1/2厚度公差內，厚度量測NG時，如單位長度符合範圍，請放行 (RMK00402) . 此客戶保證平均厚度在1/2厚度公差內，厚度量測NG時，如單位長度符合範圍，請放行 (RMK00409) . 【捲取】注意！本單為直立式包裝。禁用STAGGER捲取送包裝！送RCL重處理例外。 (RMK00512) . 【抽氣量】白色系在CC1生產時,FINISH抽氣量請設定250,如生產中發生色差b值異常升高,請股長再加大抽氣量因應 (RMK00560) | 訂單:2510EFD002/002 CC2 <生產備註> 事項如下 . ※加工性能：同一般屋頂，外觀品質要求：同一般屋頂※ (RMK00289) . 因SRI(太陽能反射指數)特殊要求...請管制"面漆膜厚限制≧85%,總膜厚限制≧80%" (RMK00362) . 其餘放行標準參考一般屋頂 (RMK00362) . 此經銷商保證平均厚度在1/2厚度公差內，厚度量測NG時，如單位長度符合範圍，請放行 (RMK00402) . 此客戶保證平均厚度在1/2厚度公差內，厚度量測NG時，如單位長度符合範圍，請放行 (RMK00409) . 【捲取】注意！本單為直立式包裝。禁用STAGGER捲取送包裝！送RCL重處理例外。 (RMK00512) . 【抽氣量】白色系在CC1生產時,FINISH抽氣量請設定250,如生產中發生色差b值異常升高,請股長再加大抽氣量因應 (RMK00560) | 訂單:2510EFD002/002 RCL <生產備註> 事項如下 . 【捲取】注意！本單為直立式包裝。禁用STAGGER捲取送包裝！送RCL重處理例外。 (RMK00512) | 訂單:2510EFD002/002 CCPK 無 <生產備註> 事項 | 訂單:2510EFD002/002 CGQC <品檢備註> 事項如下 . 鍍層 AZ150 (含) 以上 , 鋅花等級 C~E 目標D，避免鋅花晶界明顯後續造成烤漆點狀未塗漆。 (RMK00565) | 訂單:2510EFD002/002 CCQC <品檢備註> 事項如下 . 因SRI(太陽能反射指數)特殊要求...請管制"面漆膜厚限制≧85%,總膜厚限制≧80%" (RMK00362) . 其餘放行標準參考一般屋頂 (RMK00362) . 【捲取】注意！本單為直立式包裝。禁用STAGGER捲取送包裝！送RCL重處理例外。 (RMK00512) | 訂單:2510EFD002/002 TOL 無 <生產備註> 事項 |  | 訂單 2510EFD002/002 修改記錄如下: 20251001 10:49:18 (22021) 退火碼: >> H2, 用途碼: >> COA036, 背面標示: >> C134, 訂單背面顏色(五碼): >> BW736, 背面漆膜厚: >> NOM, 背面漆塗漆型式幾塗幾烤: >> 1, 鉻酸鹽: >> Z, 訂單厚度: >> 0.5, 訂單重: >> 50, 重量容許率(下限): >> 10, 重量容許率(上限): >> 10, 訂單寬度: >> 914, 鍍製方式: >> AC, 鋼捲內徑: >> 508, 鋼捲下限重: >> 3, 鋼捲上限重: >> 5, 壓花條件碼: >> -, 表面花紋: >> R, 綠色識別碼: >> -, 印刷輥號: >> -, 產品代碼: >> PPGL, 皮膜碼: >> -, 單位別: >> M, 油品種類: >> Z, 塗油量: >> Z, 包裝代碼: >> E0 , 保護膜碼: >> -, 客戶試片取樣型式: >> -, 調質碼: >> S, 套筒碼: >> N , 規格: >> A792MSSGR550, 製造標準: >> ASTM, 表面處理劑種類: >> Z, 表面處理劑塗佈量: >> Z, 伸長率測試: >> N, 硬度測試碼: >> N, 抗拉強度測試: >> N, 降伏強度測試: >> N, 厚度變異: >> 0, 訂單正面顏色(五碼): >> 6W15P, 正面漆膜厚: >> 25, 正面漆塗漆型式幾塗幾烤: >> 2, 修邊碼: >> Y, 重量碼: >> AW, 鋼捲捲向: >> O, 鍍層碼: >> AZM150, | F:保證1/2 ASTM 厚度公差
PPGL | 2510EFD002/003 | 1. 因鋼套桶因縫接處容易對鋼捲產生轉印，所以請確認客戶是否知悉轉印風險 (OFP00256)-{.不符.} | 1. 製造標準為MS、ASTM或銷新加坡之訂單，若無技術指定優先用料，請優先使用國內料，勿使用ANFEN (OFP00406)-{.不符.} | 1. 因鋼套桶因縫接處容易對鋼捲產生轉印，所以請確認客戶是否知悉轉印風險 (OFP00256)-{.不符.} 2. 製造標準為MS、ASTM或銷新加坡之訂單，若無技術指定優先用料，請優先使用國內料，勿使用ANFEN (OFP00406)-{.不符.} 3. 【提醒】！本單為直立式包裝，嚴禁鍍鋅或烤漆後以STAGGER捲取 (OFP00451)-{.不符.} 4. 網紋漆會簽RD (OFP00734)-{.不符.} 5. 用途別對應選配碼不符 (用途碼:COA001, 選配碼:- 不符)(OFP00030)-{.不符.} 6. 此經銷商有簽訂1/2厚度公差保證(無厚度變異),請調整冷軋與鍍鋅厚度公差管制範圍. 保證 ASTM 厚度公差 (OFP00180)-{.不符.} | 訂單:2510EFD002/003 CPL <生產備註> 事項如下 . 除HGI/ HGL 訂單邊緣不噴油. 其餘皆側緣噴油 (RMK00285) | 訂單:2510EFD002/003 CR1 <生產備註> 事項如下 . 此經銷商保證平均厚度在1/2厚度公差內，厚度量測NG時，如單位長度符合範圍，請放行 (RMK00402) . 此客戶保證平均厚度在1/2厚度公差內，厚度量測NG時，如單位長度符合範圍，請放行 (RMK00409) | 訂單:2510EFD002/003 CR2 <生產備註> 事項如下 . 此經銷商保證平均厚度在1/2厚度公差內，厚度量測NG時，如單位長度符合範圍，請放行 (RMK00402) . 此客戶保證平均厚度在1/2厚度公差內，厚度量測NG時，如單位長度符合範圍，請放行 (RMK00409) | 訂單:2510EFD002/003 CG1 <生產備註> 事項如下 . 同一般烤漆戶外壁板管制。 (RMK-E_CHIN) . 此經銷商保證平均厚度在1/2厚度公差內，厚度量測NG時，如單位長度符合範圍，請放行 (RMK00402) . 此客戶保證平均厚度在1/2厚度公差內，厚度量測NG時，如單位長度符合範圍，請放行 (RMK00409) . 鍍層 AZ150 (含) 以上 , 鋅花等級 C~E 目標D，避免鋅花晶界明顯後續造成烤漆點狀未塗漆。 (RMK00565) | 訂單:2510EFD002/003 CG2 <生產備註> 事項如下 . 同一般烤漆戶外壁板管制。 (RMK-E_CHIN) . 此經銷商保證平均厚度在1/2厚度公差內，厚度量測NG時，如單位長度符合範圍，請放行 (RMK00402) . 此客戶保證平均厚度在1/2厚度公差內，厚度量測NG時，如單位長度符合範圍，請放行 (RMK00409) . 鍍層 AZ150 (含) 以上 , 鋅花等級 C~E 目標D，避免鋅花晶界明顯後續造成烤漆點狀未塗漆。 (RMK00565) | 訂單:2510EFD002/003 CC1 <生產備註> 事項如下 . 【★分切★】分切限重上限問專案負責人以免變形 (RMK-E_CHIN) . 12. 請貼“禁止疊放”標籤。 (RMK-E_CHIN) . 11. 成品產出之後需放在枕木上並儘快包裝避免變形，未包裝前禁止疊放。 (RMK-E_CHIN) . 10. 出口品檢項目依R&D放行標準之"網紋烤漆鋼板"、板形管制依COA001屋頂用途。 (RMK-E_CHIN) . 9. 品檢若有鋼捲送RCL處理時，請務必通知RCL出口收捲張力設定最大、出口鋼捲需打1條縱向鋼帶(避免外圈鬆脫)。 (RMK-E_CHIN) . 8. 為防止鋼捲收捲後變形，出口收捲單位張力設定：≧4.9kg/mm2、Taper Ratio：0%，鋼捲限重＜3.5噸，出口鋼捲需打1條縱鋼帶(避免外圈鬆脫)。 (RMK-E_CHIN) . 7.2.請參閱R&D發行之“網紋漆(各色)膜厚與塗佈量管制基準表v2.1版”。 (RMK-E_CHIN) . 7.1. 目標管制正面漆塗佈量(25μm)330mg/dm2：100 - 110%、總塗佈量(7μm+25μm：465mg/dm2)≧95%可放行， (RMK-E_CHIN) . 6. 塗佈量以色差計32μ(7+25μm)為基準，排程MASS為塗料請購用不用理會。 (RMK-E_CHIN) . 5. 面漆塗佈量高低會影響網紋開花大小，生產時需比對批差異板紋路不要差異太大。 (RMK-E_CHIN) . 4. 面漆風速設定：24、24、28、28，板溫設定232±10℃ (目標232-241℃)。 (RMK-E_CHIN) . 3.2.溶劑稀釋率不可超過10%(會影響紋路開花)，面漆若有油點缺陷需外添加流平劑P 0.1-0.2% (R&D當天提供)。 (RMK-E_CHIN) . 3.1.面漆測試前30分鐘再進行攪拌與調黏，Thinner 使用No.2B，黏度先以70-75"做測試 (RMK-E_CHIN) . 2. 面漆使用鐵網過濾，塗料勿攪拌過快。 (RMK-E_CHIN) . 1. 線速度設定50mpm。 (RMK-E_CHIN) . 2015年發生過訴賠。請出口使用鋼套桶前請檢查焊接處，以免捲取後產生折痕 (RMK00381) . 此經銷商保證平均厚度在1/2厚度公差內，厚度量測NG時，如單位長度符合範圍，請放行 (RMK00402) . 此客戶保證平均厚度在1/2厚度公差內，厚度量測NG時，如單位長度符合範圍，請放行 (RMK00409) . 【捲取】注意！本單為直立式包裝。禁用STAGGER捲取送包裝！送RCL重處理例外。 (RMK00512) | 訂單:2510EFD002/003 CC2 <生產備註> 事項如下 . 【★分切★】分切限重上限問專案負責人以免變形 (RMK-E_CHIN) . 12. 請貼“禁止疊放”標籤。 (RMK-E_CHIN) . 11. 成品產出之後需放在枕木上並儘快包裝避免變形，未包裝前禁止疊放。 (RMK-E_CHIN) . 10. 出口品檢項目依R&D放行標準之"網紋烤漆鋼板"、板形管制依COA001屋頂用途。 (RMK-E_CHIN) . 9. 品檢若有鋼捲送RCL處理時，請務必通知RCL出口收捲張力設定最大、出口鋼捲需打1條縱向鋼帶(避免外圈鬆脫)。 (RMK-E_CHIN) . 8. 為防止鋼捲收捲後變形，出口收捲單位張力設定：≧4.9kg/mm2、Taper Ratio：0%，鋼捲限重＜3.5噸，出口鋼捲需打1條縱鋼帶(避免外圈鬆脫)。 (RMK-E_CHIN) . 7.2.請參閱R&D發行之“網紋漆(各色)膜厚與塗佈量管制基準表v2.1版”。 (RMK-E_CHIN) . 7.1. 目標管制正面漆塗佈量(25μm)330mg/dm2：100 - 110%、總塗佈量(7μm+25μm：465mg/dm2)≧95%可放行， (RMK-E_CHIN) . 6. 塗佈量以色差計32μ(7+25μm)為基準，排程MASS為塗料請購用不用理會。 (RMK-E_CHIN) . 5. 面漆塗佈量高低會影響網紋開花大小，生產時需比對批差異板紋路不要差異太大。 (RMK-E_CHIN) . 4. 面漆風速設定：24、24、28、28，板溫設定232±10℃ (目標232-241℃)。 (RMK-E_CHIN) . 3.2.溶劑稀釋率不可超過10%(會影響紋路開花)，面漆若有油點缺陷需外添加流平劑P 0.1-0.2% (R&D當天提供)。 (RMK-E_CHIN) . 3.1.面漆測試前30分鐘再進行攪拌與調黏，Thinner 使用No.2B，黏度先以70-75"做測試 (RMK-E_CHIN) . 2. 面漆使用鐵網過濾，塗料勿攪拌過快。 (RMK-E_CHIN) . 1. 線速度設定50mpm。 (RMK-E_CHIN) . 2015年發生過訴賠。請出口使用鋼套桶前請檢查焊接處，以免捲取後產生折痕 (RMK00381) . 此經銷商保證平均厚度在1/2厚度公差內，厚度量測NG時，如單位長度符合範圍，請放行 (RMK00402) . 此客戶保證平均厚度在1/2厚度公差內，厚度量測NG時，如單位長度符合範圍，請放行 (RMK00409) . 【捲取】注意！本單為直立式包裝。禁用STAGGER捲取送包裝！送RCL重處理例外。 (RMK00512) | 訂單:2510EFD002/003 RCL <生產備註> 事項如下 . 【捲取】注意！本單為直立式包裝。禁用STAGGER捲取送包裝！送RCL重處理例外。 (RMK00512) | 訂單:2510EFD002/003 CCPK <生產備註> 事項如下 . 11. 成品產出之後需放在枕木上並儘快包裝避免變形，未包裝前禁止疊放。 (RMK-E_CHIN) | 訂單:2510EFD002/003 CGQC <品檢備註> 事項如下 . 鍍層 AZ150 (含) 以上 , 鋅花等級 C~E 目標D，避免鋅花晶界明顯後續造成烤漆點狀未塗漆。 (RMK00565) | 訂單:2510EFD002/003 CCQC <品檢備註> 事項如下 . 【捲取】注意！本單為直立式包裝。禁用STAGGER捲取送包裝！送RCL重處理例外。 (RMK00512) | 訂單:2510EFD002/003 TOL 無 <生產備註> 事項 | 同一般烤漆戶外壁板管制。^^/CG1/CG2/ <<.E_CHIN 2025/10/08 15:56.>> 1. 線速度設定50mpm。^^/CC1/CC2/ <<.E_CHIN 2025/10/08 15:57.>> 2. 面漆使用鐵網過濾，塗料勿攪拌過快。^^/CC1/CC2/ <<.E_CHIN 2025/10/08 15:57.>> 3.1.面漆測試前30分鐘再進行攪拌與調黏，Thinner 使用No.2B，黏度先以70-75"做測試^^/CC1/CC2/ <<.E_CHIN 2025/10/08 15:57.>> 3.2.溶劑稀釋率不可超過10%(會影響紋路開花)，面漆若有油點缺陷需外添加流平劑P 0.1-0.2% (R&D當天提供)。^^/CC1/CC2/ <<.E_CHIN 2025/10/08 15:59.>> 4. 面漆風速設定：24、24、28、28，板溫設定232±10℃ (目標232-241℃)。^^/CC1/CC2/ <<.E_CHIN 2025/10/08 15:59.>> 5. 面漆塗佈量高低會影響網紋開花大小，生產時需比對批差異板紋路不要差異太大。^^/CC1/CC2/ <<.E_CHIN 2025/10/08 16:02.>> 6. 塗佈量以色差計32μ(7+25μm)為基準，排程MASS為塗料請購用不用理會。^^/CC1/CC2/ <<.E_CHIN 2025/10/08 16:05.>> 7.1. 目標管制正面漆塗佈量(25μm)330mg/dm2：100 - 110%、總塗佈量(7μm+25μm：465mg/dm2)≧95%可放行，^^/CC1/CC2/ <<.E_CHIN 2025/10/08 16:06.>> 7.2.請參閱R&D發行之“網紋漆(各色)膜厚與塗佈量管制基準表v2.1版”。^^/CC1/CC2/ <<.E_CHIN 2025/10/08 16:06.>> 8. 為防止鋼捲收捲後變形，出口收捲單位張力設定：≧4.9kg/mm2、Taper Ratio：0%，鋼捲限重＜3.5噸，出口鋼捲需打1條縱鋼帶(避免外圈鬆脫)。^^/CC1/CC2/ <<.E_CHIN 2025/10/08 16:07.>> 9. 品檢若有鋼捲送RCL處理時，請務必通知RCL出口收捲張力設定最大、出口鋼捲需打1條縱向鋼帶(避免外圈鬆脫)。^^/CC1/CC2/ <<.E_CHIN 2025/10/08 16:07.>> 10. 出口品檢項目依R&D放行標準之"網紋烤漆鋼板"、板形管制依COA001屋頂用途。^^/CC1/CC2/ <<.E_CHIN 2025/10/08 16:07.>> 11. 成品產出之後需放在枕木上並儘快包裝避免變形，未包裝前禁止疊放。^^/CC1/CC2/CCPK/ <<.E_CHIN 2025/10/08 16:08.>> 12. 請貼“禁止疊放”標籤。^^/CC1/CC2/MKT/ <<.E_CHIN 2025/10/08 16:08.>> 【★分切★】分切限重上限問專案負責人以免變形^^/CC1/CC2/ <<.E_CHIN 2025/10/08 16:09.>> | 訂單 2510EFD002/003 修改記錄如下: 20251001 10:53:48 (22021) 退火碼: >> H2, 用途碼: >> COA001, 背面標示: >> C134, 訂單背面顏色(五碼): >> BW73Y, 背面漆膜厚: >> 12.5, 背面漆塗漆型式幾塗幾烤: >> 2, 鉻酸鹽: >> Z, 訂單厚度: >> 0.5, 訂單重: >> 20, 重量容許率(下限): >> 10, 重量容許率(上限): >> 10, 訂單寬度: >> 914, 鍍製方式: >> AC, 鋼捲內徑: >> 508, 鋼捲下限重: >> 2.5, 鋼捲上限重: >> 5, 壓花條件碼: >> -, 表面花紋: >> R, 綠色識別碼: >> -, 印刷輥號: >> -, 產品代碼: >> PPGL, 皮膜碼: >> -, 單位別: >> M, 油品種類: >> Z, 塗油量: >> Z, 包裝代碼: >> E0 , 保護膜碼: >> -, 客戶試片取樣型式: >> -, 調質碼: >> S, 套筒碼: >> S , 規格: >> A792MSSGR550, 製造標準: >> ASTM, 表面處理劑種類: >> Z, 表面處理劑塗佈量: >> Z, 伸長率測試: >> Y, 硬度測試碼: >> Y, 抗拉強度測試: >> Y, 降伏強度測試: >> Y, 厚度變異: >> 0, 訂單正面顏色(五碼): >> RYS86, 正面漆膜厚: >> 30, 正面漆塗漆型式幾塗幾烤: >> 2, 修邊碼: >> Y, 重量碼: >> AW, 鋼捲捲向: >> O, 鍍層碼: >> AZM150, | F:保證1/2 ASTM 厚度公差
PPGL | 2510EFD003/001 | 1. 容易發生鼓起訂單, 請詢問客戶是否可允許 STAGGER捲取 (OFP00606)-{.不符.} 2. 【PPGL高鍍層塗料管制】提醒！鍍層AZ200以上限用PVDF。否則需簽保固書 (OFP00744)-{.不符.} 3. 【PPGL高鍍層塗料管制】禾寶針對AZ200 非PVDF簽保固書保固書（413-2025-G01 , 413-2024-G02）。 (OFP00745)-{.不符.} |  | 1. 訂單若有厚度變異，冷軋厚度公差比照烤漆計算公式 , 但最小為 1/2 公差做設定 (OFP00254)-{.不符.} 2. "偏薄要求訂單" 鍍後厚度減 鍍後厚度下限需大於 0.02 MM,以免發生厚度不足狀況 (OFP00369)-{.不符.} 3. 板寬超過1250勿指定CC1生產以免板偏 (OFP00374)-{.不符.} 4. 【提醒】！本單為直立式包裝，嚴禁鍍鋅或烤漆後以STAGGER捲取 (OFP00451)-{.不符.} 5. 容易發生鼓起訂單, 請詢問客戶是否可允許 STAGGER捲取 (OFP00606)-{.不符.} 6. 【PPGL高鍍層塗料管制】提醒！鍍層AZ200以上限用PVDF。否則需簽保固書 (OFP00744)-{.不符.} 7. 【PPGL高鍍層塗料管制】禾寶針對AZ200 非PVDF簽保固書保固書（413-2025-G01 , 413-2024-G02）。 (OFP00745)-{.不符.} | 訂單:2510EFD003/001 CPL <生產備註> 事項如下 . 除HGI/ HGL 訂單邊緣不噴油. 其餘皆側緣噴油 (RMK00285) | 訂單:2510EFD003/001 CR1 無 <生產備註> 事項 | 訂單:2510EFD003/001 CR2 無 <生產備註> 事項 | 訂單:2510EFD003/001 CG1 <生產備註> 事項如下 . 因成形性需求故鍍層量有上限管制，排程變換前後一顆分切請U3暫留，待產線確認鍍層量後再行處置。 (RMK00532) . 鍍層 AZ150 (含) 以上 , 鋅花等級 C~E 目標D，避免鋅花晶界明顯後續造成烤漆點狀未塗漆。 (RMK00565) | 訂單:2510EFD003/001 CG2 <生產備註> 事項如下 . 因成形性需求故鍍層量有上限管制，排程變換前後一顆分切請U3暫留，待產線確認鍍層量後再行處置。 (RMK00532) . CG2:鍍層 AZ200 (含) 以上 , 鋅花等級 C~E 目標D，SKP R/F 目標270噸 (RMK00538) . CG2:SKP R/F 有異常狀況時最低可降至 230 噸 ,避免鋅花晶界明顯後續造成烤漆點狀未塗漆。 (RMK00538) . 鍍層 AZ150 (含) 以上 , 鋅花等級 C~E 目標D，避免鋅花晶界明顯後續造成烤漆點狀未塗漆。 (RMK00565) | 訂單:2510EFD003/001 CC1 <生產備註> 事項如下 . 請品檢務必遵守 30CM*全寬*留1塊給LAB及1塊給塗料商，若背面非"B"字頭則各留2片 (RMK00105) . 品檢人員於LAB試片上註記測試物性耐久及曝曬 (RMK00105) . 【速限】2019/08/30 晨會決議 高鍍層（≧AZ200）生產限速≦50 mpm (RMK00508) . 【捲取】注意！本單為直立式包裝。禁用STAGGER捲取送包裝！送RCL重處理例外。 (RMK00512) | 訂單:2510EFD003/001 CC2 <生產備註> 事項如下 . 請品檢務必遵守 30CM*全寬*留1塊給LAB及1塊給塗料商，若背面非"B"字頭則各留2片 (RMK00105) . 品檢人員於LAB試片上註記測試物性耐久及曝曬 (RMK00105) . 【速限】2019/08/30 晨會決議 高鍍層（≧AZ200）生產限速≦50 mpm (RMK00508) . 【捲取】注意！本單為直立式包裝。禁用STAGGER捲取送包裝！送RCL重處理例外。 (RMK00512) | 訂單:2510EFD003/001 RCL <生產備註> 事項如下 . 【捲取】注意！本單為直立式包裝。禁用STAGGER捲取送包裝！送RCL重處理例外。 (RMK00512) | 訂單:2510EFD003/001 CCPK 無 <生產備註> 事項 | 訂單:2510EFD003/001 CGQC <品檢備註> 事項如下 . CG2:鍍層 AZ200 (含) 以上 , 鋅花等級 C~E 目標D，SKP R/F 目標270噸 (RMK00538) . CG2:SKP R/F 有異常狀況時最低可降至 230 噸 ,避免鋅花晶界明顯後續造成烤漆點狀未塗漆。 (RMK00538) . 鍍層 AZ150 (含) 以上 , 鋅花等級 C~E 目標D，避免鋅花晶界明顯後續造成烤漆點狀未塗漆。 (RMK00565) | 訂單:2510EFD003/001 CCQC <品檢備註> 事項如下 . 請品檢務必遵守 30CM*全寬*留1塊給LAB及1塊給塗料商，若背面非"B"字頭則各留2片 (RMK00105) . 【速限】2019/08/30 晨會決議 高鍍層（≧AZ200）生產限速≦50 mpm (RMK00508) . 【捲取】注意！本單為直立式包裝。禁用STAGGER捲取送包裝！送RCL重處理例外。 (RMK00512) | 訂單:2510EFD003/001 TOL 無 <生產備註> 事項 |  | 訂單 2510EFD003/001 修改記錄如下: 20251017 15:19:21 (22021) 退火碼: >> H2, 用途碼: >> COG001, 背面標示: >> C071, 訂單背面顏色(五碼): >> BW73Y, 背面漆膜厚: >> 12.5, 背面漆塗漆型式幾塗幾烤: >> 2, 鉻酸鹽: >> Z, 訂單厚度: >> 0.5, 訂單重: >> 60, 重量容許率(下限): >> 10, 重量容許率(上限): >> 10, 訂單寬度: >> 1250, 鍍製方式: >> AC, 鋼捲內徑: >> 508, 鋼捲下限重: >> 3, 鋼捲上限重: >> 5, 壓花條件碼: >> -, 表面花紋: >> R, 綠色識別碼: >> -, 印刷輥號: >> -, 產品代碼: >> PPGL, 皮膜碼: >> -, 單位別: >> M, 油品種類: >> Z, 塗油量: >> Z, 包裝代碼: >> E0 , 保護膜碼: >> -, 客戶試片取樣型式: >> -, 調質碼: >> S, 套筒碼: >> N , 規格: >> CGL570-20, 製造標準: >> SYSCO, 表面處理劑種類: >> Z, 表面處理劑塗佈量: >> Z, 伸長率測試: >> N, 硬度測試碼: >> N, 抗拉強度測試: >> N, 降伏強度測試: >> N, 厚度變異: >> -5.9, 訂單正面顏色(五碼): >> SY23Y, 正面漆膜厚: >> 25, 正面漆塗漆型式幾塗幾烤: >> 2, 修邊碼: >> Y, 重量碼: >> AW, 鋼捲捲向: >> O, 鍍層碼: >> AZ200, | H:厚度偏薄 | [訂單訊息通知] 2025/10/20 上午 11:02:02 *** (秦大維 >> 通知 >> DongZe Wu) 訊息 : 訂單備註"厚度為0.50MM TCC "！實際上成品厚度範圍約略 0.474～0.551 mm。TDCC 特此提醒
PPGL | 2510EFE002/001 | 1. 請確認PVDF訂單背標是否恰當 (OFP00144)-{.不符.} 2. 為了確保PVDF耐候性能，其背面漆必須2塗2烤 (OFP00176)-{.不符.} |  | 1. 請確認PVDF訂單背標是否恰當 (OFP00144)-{.不符.} | 訂單:2510EFE002/001 CPL <生產備註> 事項如下 . 除HGI/ HGL 訂單邊緣不噴油. 其餘皆側緣噴油 (RMK00285) | 訂單:2510EFE002/001 CR1 <生產備註> 事項如下 . 完軋寬度超出管制值上限≦2mm時,冷軋繼續生產並填寫品質異常通報單給鍍鋅線,以便調整張力與板溫 (RMK00278) | 訂單:2510EFE002/001 CR2 <生產備註> 事項如下 . 完軋寬度超出管制值上限≦2mm時,冷軋繼續生產並填寫品質異常通報單給鍍鋅線,以便調整張力與板溫 (RMK00278) | 訂單:2510EFE002/001 CG1 <生產備註> 事項如下 . 請CGL出口取30 公分*全寬 SAMPLE 2片提供 TDCG 確認機械性質 (RMK-E_CHIN) . 鍍層 AZ150 (含) 以上 , 鋅花等級 C~E 目標D，避免鋅花晶界明顯後續造成烤漆點狀未塗漆。 (RMK00565) | 訂單:2510EFE002/001 CG2 <生產備註> 事項如下 . 請CGL出口取30 公分*全寬 SAMPLE 2片提供 TDCG 確認機械性質 (RMK-E_CHIN) . 鍍層 AZ150 (含) 以上 , 鋅花等級 C~E 目標D，避免鋅花晶界明顯後續造成烤漆點狀未塗漆。 (RMK00565) | 訂單:2510EFE002/001 CC1 <生產備註> 事項如下 . 請CCL出口每一分切取30 公分*全寬 SAMPLE 1片提供 TDCC 確認機械性質 (RMK-E_CHIN) . 【PMT】本單面漆為"PVDF"，經會議決議需量測板溫並記錄之。每一張排程需量測一次否則追究責任 (RMK00503) | 訂單:2510EFE002/001 CC2 <生產備註> 事項如下 . 請CCL出口每一分切取30 公分*全寬 SAMPLE 1片提供 TDCC 確認機械性質 (RMK-E_CHIN) . 【PMT】本單面漆為"PVDF"，經會議決議需量測板溫並記錄之。每一張排程需量測一次否則追究責任 (RMK00503) | 訂單:2510EFE002/001 RCL 無 <生產備註> 事項 | 訂單:2510EFE002/001 CCPK 無 <生產備註> 事項 | 訂單:2510EFE002/001 CGQC <品檢備註> 事項如下 . 鍍層 AZ150 (含) 以上 , 鋅花等級 C~E 目標D，避免鋅花晶界明顯後續造成烤漆點狀未塗漆。 (RMK00565) | 訂單:2510EFE002/001 CCQC <品檢備註> 事項如下 . 【PMT】本單面漆為"PVDF"，經會議決議需量測板溫並記錄之。每一張排程需量測一次否則追究責任 (RMK00503) | 訂單:2510EFE002/001 TOL 無 <生產備註> 事項 | 請CGL出口取30 公分*全寬 SAMPLE 2片提供 TDCG 確認機械性質^^/CG1/CG2/ <<.E_CHIN 2025/10/14 09:24.>> 請CCL出口每一分切取30 公分*全寬 SAMPLE 1片提供 TDCC 確認機械性質^^/CC1/CC2/ <<.E_CHIN 2025/10/14 09:24.>> | 訂單 2510EFE002/001 修改記錄如下: 20251007 13:58:20 (22021) 退火碼: >> S1, 用途碼: >> COA001, 背面標示: >> C849, 訂單背面顏色(五碼): >> BWE76, 背面漆膜厚: >> NOM, 背面漆塗漆型式幾塗幾烤: >> 1, 鉻酸鹽: >> Z, 訂單厚度: >> 0.6, 訂單重: >> 20, 重量容許率(下限): >> 10, 重量容許率(上限): >> 10, 訂單寬度: >> 914, 鍍製方式: >> AC, 鋼捲內徑: >> 508, 鋼捲下限重: >> 3, 鋼捲上限重: >> 4.5, 壓花條件碼: >> -, 表面花紋: >> R, 綠色識別碼: >> -, 印刷輥號: >> -, 產品代碼: >> PPGL, 皮膜碼: >> -, 單位別: >> M, 油品種類: >> Z, 塗油量: >> Z, 包裝代碼: >> M4 , 保護膜碼: >> -, 客戶試片取樣數量: >> 0, 客戶試片取樣型式: >> -, 調質碼: >> S, 套筒碼: >> P , 規格: >> CGL490-10, 製造標準: >> SYSCO, 表面處理劑種類: >> Z, 表面處理劑塗佈量: >> Z, 伸長率測試: >> N, 硬度測試碼: >> N, 抗拉強度測試: >> N, 降伏強度測試: >> N, 厚度變異: >> 0, 訂單正面顏色(五碼): >> FC336, 正面漆膜厚: >> 25, 正面漆塗漆型式幾塗幾烤: >> 2, 修邊碼: >> Y, 重量碼: >> AW, 鋼捲捲向: >> I, 鍍層碼: >> AZ150, 20251014 08:24:36 (22021) 規格: CGL490-10 >> CGL490-30, | *: | [訂單訊息通知] 2025/10/08 2:22:54 PM 訂單訊息通知 (秦大維 >> 通知 >> DongZe Wu) 訂單訊息 : PVDF 用-30...退單
PPGL | 2510EFE002/002 | 1. 請確認PVDF訂單背標是否恰當 (OFP00144)-{.不符.} 2. 為了確保PVDF耐候性能，其背面漆必須2塗2烤 (OFP00176)-{.不符.} |  | 1. 請確認PVDF訂單背標是否恰當 (OFP00144)-{.不符.} 2. 訂單若有厚度變異，冷軋厚度公差比照烤漆計算公式 , 但最小為 1/2 公差做設定 (OFP00254)-{.不符.} 3. "偏薄要求訂單" 鍍後厚度減 鍍後厚度下限需大於 0.02 MM,以免發生厚度不足狀況 (OFP00369)-{.不符.} 4. 【提醒 審單人員】CR≧0.6 要於烤漆備註調降 PMT等相關。★KP抗塵PVDF不受此限 (OFP00509)-{.不符.} | 訂單:2510EFE002/002 CPL <生產備註> 事項如下 . 除HGI/ HGL 訂單邊緣不噴油. 其餘皆側緣噴油 (RMK00285) | 訂單:2510EFE002/002 CR1 <生產備註> 事項如下 . 完軋寬度超出管制值上限≦2mm時,冷軋繼續生產並填寫品質異常通報單給鍍鋅線,以便調整張力與板溫 (RMK00278) | 訂單:2510EFE002/002 CR2 <生產備註> 事項如下 . 完軋寬度超出管制值上限≦2mm時,冷軋繼續生產並填寫品質異常通報單給鍍鋅線,以便調整張力與板溫 (RMK00278) | 訂單:2510EFE002/002 CG1 <生產備註> 事項如下 . 鍍層 AZ150 (含) 以上 , 鋅花等級 C~E 目標D，避免鋅花晶界明顯後續造成烤漆點狀未塗漆。 (RMK00565) | 訂單:2510EFE002/002 CG2 <生產備註> 事項如下 . 鍍層 AZ150 (含) 以上 , 鋅花等級 C~E 目標D，避免鋅花晶界明顯後續造成烤漆點狀未塗漆。 (RMK00565) | 訂單:2510EFE002/002 CC1 <生產備註> 事項如下 . 【PMT】本單面漆為"PVDF"，經會議決議需量測板溫並記錄之。每一張排程需量測一次否則追究責任 (RMK00503) . 【PMT】1.2.CC2計算完後面漆每個ZONE 爐溫各降8℃為最終爐溫 (RMK00568) . 【PMT】1.3.CC2因爐溫各降8℃為最終爐溫，請股長於TEST時 確實量測板溫 (RMK00568) . 【PMT】1.4.若發現PMT不足，請上調ZONE溫度並回饋工程師 (RMK00568) . 【PMT】1.5.品檢注意！因標準PMT有下修請注意MEK測試 (RMK00568) . 【PMT】1.6.厚板少生產，請領班量測板溫並記錄之 (RMK00568) | 訂單:2510EFE002/002 CC2 <生產備註> 事項如下 . 【PMT】本單面漆為"PVDF"，經會議決議需量測板溫並記錄之。每一張排程需量測一次否則追究責任 (RMK00503) . 【PMT】1.2.CC2計算完後面漆每個ZONE 爐溫各降8℃為最終爐溫 (RMK00568) . 【PMT】1.3.CC2因爐溫各降8℃為最終爐溫，請股長於TEST時 確實量測板溫 (RMK00568) . 【PMT】1.4.若發現PMT不足，請上調ZONE溫度並回饋工程師 (RMK00568) . 【PMT】1.5.品檢注意！因標準PMT有下修請注意MEK測試 (RMK00568) . 【PMT】1.6.厚板少生產，請領班量測板溫並記錄之 (RMK00568) | 訂單:2510EFE002/002 RCL 無 <生產備註> 事項 | 訂單:2510EFE002/002 CCPK 無 <生產備註> 事項 | 訂單:2510EFE002/002 CGQC <品檢備註> 事項如下 . 鍍層 AZ150 (含) 以上 , 鋅花等級 C~E 目標D，避免鋅花晶界明顯後續造成烤漆點狀未塗漆。 (RMK00565) | 訂單:2510EFE002/002 CCQC <品檢備註> 事項如下 . 【PMT】本單面漆為"PVDF"，經會議決議需量測板溫並記錄之。每一張排程需量測一次否則追究責任 (RMK00503) . 【PMT】1.2.CC2計算完後面漆每個ZONE 爐溫各降8℃為最終爐溫 (RMK00568) . 【PMT】1.3.CC2因爐溫各降8℃為最終爐溫，請股長於TEST時 確實量測板溫 (RMK00568) . 【PMT】1.4.若發現PMT不足，請上調ZONE溫度並回饋工程師 (RMK00568) . 【PMT】1.5.品檢注意！因標準PMT有下修請注意MEK測試 (RMK00568) . 【PMT】1.6.厚板少生產，請領班量測板溫並記錄之 (RMK00568) | 訂單:2510EFE002/002 TOL 無 <生產備註> 事項 |  | 訂單 2510EFE002/002 修改記錄如下: 20251007 14:16:38 (22021) 退火碼: >> S1, 用途碼: >> COA001, 背面標示: >> C849, 訂單背面顏色(五碼): >> BWE76, 背面漆膜厚: >> NOM, 背面漆塗漆型式幾塗幾烤: >> 1, 鉻酸鹽: >> Z, 訂單厚度: >> 0.6, 訂單重: >> 20, 重量容許率(下限): >> 10, 重量容許率(上限): >> 10, 訂單寬度: >> 914, 鍍製方式: >> AC, 鋼捲內徑: >> 508, 鋼捲下限重: >> 3, 鋼捲上限重: >> 4.5, 壓花條件碼: >> -, 表面花紋: >> R, 綠色識別碼: >> -, 印刷輥號: >> -, 產品代碼: >> PPGL, 皮膜碼: >> -, 單位別: >> M, 油品種類: >> Z, 塗油量: >> Z, 包裝代碼: >> M4 , 保護膜碼: >> -, 客戶試片取樣數量: >> 0, 客戶試片取樣型式: >> -, 調質碼: >> S, 套筒碼: >> P , 規格: >> CGL490-10, 製造標準: >> SYSCO, 表面處理劑種類: >> Z, 表面處理劑塗佈量: >> Z, 伸長率測試: >> N, 硬度測試碼: >> N, 抗拉強度測試: >> N, 降伏強度測試: >> N, 厚度變異: >> 0, 訂單正面顏色(五碼): >> FR627, 正面漆膜厚: >> 25, 正面漆塗漆型式幾塗幾烤: >> 2, 修邊碼: >> Y, 重量碼: >> AW, 鋼捲捲向: >> I, 鍍層碼: >> AZ150, 20251008 09:19:46 (22021) 訂單厚度: 0.6 >> 0.7, 20251014 08:24:53 (22021) 規格: CGL490-10 >> CGL490-30, 20251015 13:38:18 (22021) 厚度變異: 0 >> -5.2, | H:厚度偏薄 | [訂單訊息通知] 2025/10/08 2:22:54 PM 訂單訊息通知 (秦大維 >> 通知 >> DongZe Wu) 訂單訊息 : PVDF 用-30...退單 [訂單訊息通知] 2025/10/14 上午 09:30:55 *** (秦大維 >> 通知 >> Winnie Chang, Emily Hong, XinYi Wu) 訊息 : 因冷軋厚度 0.664 比上一 ITEM厚 因此 HR要比2.27厚機械性質才得以確保。原料手上有比 2.27厚的嗎 [訂單訊息通知] 2025/10/14 上午 10:36:26 *** (張芬芬 >> 通知 >> DongZe Wu, Winnie Chang, Emily Hong, XinYi Wu, Edwy Chin, YuLung Kung, B.S. Wan, Y.L. Liu, Julian Liu, Sony Su, YunTung Li) 訊息 : 原料只有專門為此訂單買的 2.27mm x 924mm 另外有久峰取消訂單備貨過久庫存 3.24 mm x 930mm [訂單訊息通知] 2025/10/15 上午 08:19:18 *** (秦大維 >> 通知 >> DongZe Wu) 訊息 : ★2020至今共有16張訂單下 CGLC490 其訂單厚度 0.6 mm（CR=0.564 mm） HR投 2.27 mm，軋延率75.2％。本單第一次下 0.7 mm（CR=664 mm）HR 也投 2.27 mm，但軋延率只剩70.7％。這到烤漆產出後機械性質 NG風險很高，TED不建議用較低軋延率的HR厚度，而原料手中有庫存SAE1022 3.24*930 mm（軋延率 79.5％）我再和 TDCG討論一下★ [訂單訊息通知] 2025/10/15 上午 08:41:10 *** (張芬芬 >> 通知 >> DongZe Wu, Winnie Chang, Emily Hong, XinYi Wu, Edwy Chin, YuLung Kung, B.S. Wan, Y.L. Liu, Julian Liu, Sony Su, YunTung Li) 訊息 : 業務email 通知下單0.6mm, 且要求限重17噸以下, 原料依此採買熱軋2.24mm, 結果實際綠色單卻下0.7mm, 雖有庫存久峰取消訂單的殘料熱軋 3.24mm 但是單重19.87噸, 請業務確認是否可以改訂單厚度為0.6mm, 或是同意單重19.87噸
PPGL | 2510EFE002/003 | 1. CGL490 等級 需用CSC料並注意軋延率至少≧70％，目標75％。參閱163EFE026 (OFP00253)-{.不符.} | 1. CGL490 等級 需用CSC料並注意軋延率至少≧70％，目標75％。參閱163EFE026 (OFP00253)-{.不符.} | 1. CGL490 等級 需用CSC料並注意軋延率至少≧70％，目標75％。參閱163EFE026 (OFP00253)-{.不符.} | 訂單:2510EFE002/003 CPL <生產備註> 事項如下 . 除HGI/ HGL 訂單邊緣不噴油. 其餘皆側緣噴油 (RMK00285) | 訂單:2510EFE002/003 CR1 <生產備註> 事項如下 . 完軋寬度超出管制值上限≦2mm時,冷軋繼續生產並填寫品質異常通報單給鍍鋅線,以便調整張力與板溫 (RMK00278) | 訂單:2510EFE002/003 CR2 <生產備註> 事項如下 . 完軋寬度超出管制值上限≦2mm時,冷軋繼續生產並填寫品質異常通報單給鍍鋅線,以便調整張力與板溫 (RMK00278) | 訂單:2510EFE002/003 CG1 <生產備註> 事項如下 . 鍍層 AZ150 (含) 以上 , 鋅花等級 C~E 目標D，避免鋅花晶界明顯後續造成烤漆點狀未塗漆。 (RMK00565) | 訂單:2510EFE002/003 CG2 <生產備註> 事項如下 . 鍍層 AZ150 (含) 以上 , 鋅花等級 C~E 目標D，避免鋅花晶界明顯後續造成烤漆點狀未塗漆。 (RMK00565) | 訂單:2510EFE002/003 CC1 無 <生產備註> 事項 | 訂單:2510EFE002/003 CC2 無 <生產備註> 事項 | 訂單:2510EFE002/003 RCL 無 <生產備註> 事項 | 訂單:2510EFE002/003 CCPK 無 <生產備註> 事項 | 訂單:2510EFE002/003 CGQC <品檢備註> 事項如下 . 鍍層 AZ150 (含) 以上 , 鋅花等級 C~E 目標D，避免鋅花晶界明顯後續造成烤漆點狀未塗漆。 (RMK00565) | 訂單:2510EFE002/003 CCQC 無 <品檢備註> 事項 | 訂單:2510EFE002/003 TOL 無 <生產備註> 事項 |  | 訂單 2510EFE002/003 修改記錄如下: 20251007 14:16:47 (22021) 退火碼: >> S1, 用途碼: >> COA001, 背面標示: >> C849, 訂單背面顏色(五碼): >> BYE56, 背面漆膜厚: >> NOM, 背面漆塗漆型式幾塗幾烤: >> 1, 鉻酸鹽: >> Z, 訂單厚度: >> 0.6, 訂單重: >> 20, 重量容許率(下限): >> 10, 重量容許率(上限): >> 10, 訂單寬度: >> 914, 鍍製方式: >> AC, 鋼捲內徑: >> 508, 鋼捲下限重: >> 3, 鋼捲上限重: >> 4.5, 壓花條件碼: >> -, 表面花紋: >> R, 綠色識別碼: >> -, 印刷輥號: >> -, 產品代碼: >> PPGL, 皮膜碼: >> -, 單位別: >> M, 油品種類: >> Z, 塗油量: >> Z, 包裝代碼: >> M4 , 保護膜碼: >> -, 客戶試片取樣數量: >> 0, 客戶試片取樣型式: >> -, 調質碼: >> S, 套筒碼: >> P , 規格: >> CGL490-10, 製造標準: >> SYSCO, 表面處理劑種類: >> Z, 表面處理劑塗佈量: >> Z, 伸長率測試: >> N, 硬度測試碼: >> N, 抗拉強度測試: >> N, 降伏強度測試: >> N, 厚度變異: >> 0, 訂單正面顏色(五碼): >> 4L860, 正面漆膜厚: >> 25, 正面漆塗漆型式幾塗幾烤: >> 2, 修邊碼: >> Y, 重量碼: >> AW, 鋼捲捲向: >> I, 鍍層碼: >> AZ150, | *:
PPGL | 2510EFE003/001 |  | 1. 製造標準為MS、ASTM或銷新加坡之訂單，若無技術指定優先用料，請優先使用國內料，勿使用ANFEN (OFP00406)-{.不符.} | 1. 製造標準為MS、ASTM或銷新加坡之訂單，若無技術指定優先用料，請優先使用國內料，勿使用ANFEN (OFP00406)-{.不符.} 2. 【提醒】！本單為直立式包裝，嚴禁鍍鋅或烤漆後以STAGGER捲取 (OFP00451)-{.不符.} 3. ※超耐候一系列用途要確認是否有英制公差需求，有英制公差需求時選配碼用ON027※ (OFP00680)-{.不符.} 4. 此經銷商有簽訂1/2厚度公差保證(無厚度變異),請調整冷軋與鍍鋅厚度公差管制範圍. 保證 ASTM 厚度公差 (OFP00180)-{.不符.} | 訂單:2510EFE003/001 CPL <生產備註> 事項如下 . 除HGI/ HGL 訂單邊緣不噴油. 其餘皆側緣噴油 (RMK00285) . 【美加訂單生產注意事項-CPL】1.客戶美加地區訂單實施修邊刀最大使用顆數上限(20顆) (RMK00717) . 【美加訂單生產注意事項-CPL】2.排程備註:注意修邊品質與毛邊 (RMK00717) . 【美加訂單生產注意事項-CPL】3.去毛邊輥的管制：兩側壓力均設定1.0 kg/cm2 (RMK00717) | 訂單:2510EFE003/001 CR1 <生產備註> 事項如下 . 此經銷商保證平均厚度在1/2厚度公差內，厚度量測NG時，如單位長度符合範圍，請放行 (RMK00402) . 此客戶有保證 全板形 急峻度 ≦ 0.7% ( ≦ 12 I-UNIT ) (RMK00583) . 【美加訂單生產注意事項-CR】1.兩側各加開一個spot cooling增加冷卻效果。 (RMK00717) . 【美加訂單生產注意事項-CR】2.發生毛邊時，請降速生產減輕毛邊程度，暫留討論後再處置。 (RMK00717) | 訂單:2510EFE003/001 CR2 <生產備註> 事項如下 . 此經銷商保證平均厚度在1/2厚度公差內，厚度量測NG時，如單位長度符合範圍，請放行 (RMK00402) . 此客戶有保證 全板形 急峻度 ≦ 0.7% ( ≦ 12 I-UNIT ) (RMK00583) . 【美加訂單生產注意事項-CR】1.兩側各加開一個spot cooling增加冷卻效果。 (RMK00717) . 【美加訂單生產注意事項-CR】2.發生毛邊時，請降速生產減輕毛邊程度，暫留討論後再處置。 (RMK00717) | 訂單:2510EFE003/001 CG1 <生產備註> 事項如下 . 鍍鋅表面不可有鋅痕、壓痕、凹陷、及刮傷 、應變痕等。 (RMK00054) . 此經銷商保證平均厚度在1/2厚度公差內，厚度量測NG時，如單位長度符合範圍，請放行 (RMK00402) . 鍍層 AZ150 (含) 以上 , 鋅花等級 C~E 目標D，避免鋅花晶界明顯後續造成烤漆點狀未塗漆。 (RMK00565) . 此客戶有保證 全板形 急峻度 ≦ 0.7% ( ≦ 12 I-UNIT ) (RMK00583) . 【美加訂單生產注意事項-CG1】副操確認完回控制室後，於生產排程鋼號旁簽名紀錄，以利後續追查(該排程生產完，排程單將保留)。 (RMK00717) . 【美加訂單生產注意事項-CG1】中央段副操每顆銲道出Pot時觀察銲道同時，確認Beaver Tail與鋼板接觸之Guide Roll羊毛氈狀況，並適時添加潤滑油(避免乾掉)。 (RMK00717) | 訂單:2510EFE003/001 CG2 <生產備註> 事項如下 . 鍍鋅表面不可有鋅痕、壓痕、凹陷、及刮傷 、應變痕等。 (RMK00054) . 此經銷商保證平均厚度在1/2厚度公差內，厚度量測NG時，如單位長度符合範圍，請放行 (RMK00402) . 鍍層 AZ150 (含) 以上 , 鋅花等級 C~E 目標D，避免鋅花晶界明顯後續造成烤漆點狀未塗漆。 (RMK00565) . 此客戶有保證 全板形 急峻度 ≦ 0.7% ( ≦ 12 I-UNIT ) (RMK00583) . 【美加訂單生產注意事項-CG2】1.使用SUB-NOZZLE (RMK00717) | 訂單:2510EFE003/001 CC1 <生產備註> 事項如下 . 正面面漆(20U)及正面總膜厚(25U)要求管制90%以上之膜厚,未達標準降級. (RMK00054) . 若背面面漆(20U)及背面總膜厚(25U)時要求管制90%以上之膜厚,未達標準降級 (RMK00054) . 面漆=18U(90%)~請購基準22U(110%),標準板總膜厚=5+20U(100%面漆). (RMK00054) . 30CM*全寬*留1塊給LAB及1塊給塗料商, (RMK00054) . 【色差】1.1.此客戶對面漆(非B開頭之色碼)目視色差要求較高,請依限度樣本進行目視色差管制★--->發生過訴賠 (RMK00248) . 【色差】1.2.若針對特殊顏色需特別管理時，請品檢忽略1.1.的規定以特別規定為主 (RMK00248) . 此經銷商保證平均厚度在1/2厚度公差內，厚度量測NG時，如單位長度符合範圍，請放行 (RMK00402) . 【捲取】注意！本單為直立式包裝。禁用STAGGER捲取送包裝！送RCL重處理例外。 (RMK00512) . 此客戶有保證 全板形 急峻度 ≦ 0.7% ( ≦ 12 I-UNIT ) (RMK00583) . 【美加訂單生產注意事項-CCP】1.請烤漆入口依照正背面漆鋼捲投向規定進行鋼捲投入。 (RMK00717) . 【美加訂單生產注意事項-CCP】2.烤漆入口依照鋼捲投向規定進行鋼捲投入。(CR1/CG1 CR2/CG2-->正向入料。CR1/CG2 CR2/CG1-->反向入料) (RMK00717) . 【美加訂單生產注意事項-CCP】3.此訂單背面漆一律採Nature塗裝，塗裝黏度設定40秒以上 (RMK00717) | 訂單:2510EFE003/001 CC2 <生產備註> 事項如下 . 正面面漆(20U)及正面總膜厚(25U)要求管制90%以上之膜厚,未達標準降級. (RMK00054) . 若背面面漆(20U)及背面總膜厚(25U)時要求管制90%以上之膜厚,未達標準降級 (RMK00054) . 面漆=18U(90%)~請購基準22U(110%),標準板總膜厚=5+20U(100%面漆). (RMK00054) . 30CM*全寬*留1塊給LAB及1塊給塗料商, (RMK00054) . 【色差】1.1.此客戶對面漆(非B開頭之色碼)目視色差要求較高,請依限度樣本進行目視色差管制★--->發生過訴賠 (RMK00248) . 【色差】1.2.若針對特殊顏色需特別管理時，請品檢忽略1.1.的規定以特別規定為主 (RMK00248) . 此經銷商保證平均厚度在1/2厚度公差內，厚度量測NG時，如單位長度符合範圍，請放行 (RMK00402) . 【捲取】注意！本單為直立式包裝。禁用STAGGER捲取送包裝！送RCL重處理例外。 (RMK00512) . 此客戶有保證 全板形 急峻度 ≦ 0.7% ( ≦ 12 I-UNIT ) (RMK00583) . 【美加訂單生產注意事項-CCP】1.請烤漆入口依照正背面漆鋼捲投向規定進行鋼捲投入。 (RMK00717) . 【美加訂單生產注意事項-CCP】2.烤漆入口依照鋼捲投向規定進行鋼捲投入。(CR1/CG1 CR2/CG2-->正向入料。CR1/CG2 CR2/CG1-->反向入料) (RMK00717) . 【美加訂單生產注意事項-CCP】3.此訂單背面漆一律採Nature塗裝，塗裝黏度設定40秒以上 (RMK00717) | 訂單:2510EFE003/001 RCL <生產備註> 事項如下 . 【捲取】注意！本單為直立式包裝。禁用STAGGER捲取送包裝！送RCL重處理例外。 (RMK00512) | 訂單:2510EFE003/001 CCPK 無 <生產備註> 事項 | 訂單:2510EFE003/001 CGQC <品檢備註> 事項如下 . 鍍層 AZ150 (含) 以上 , 鋅花等級 C~E 目標D，避免鋅花晶界明顯後續造成烤漆點狀未塗漆。 (RMK00565) | 訂單:2510EFE003/001 CCQC <品檢備註> 事項如下 . 【色差】1.1.此客戶對面漆(非B開頭之色碼)目視色差要求較高,請依限度樣本進行目視色差管制★--->發生過訴賠 (RMK00248) . 【色差】1.2.若針對特殊顏色需特別管理時，請品檢忽略1.1.的規定以特別規定為主 (RMK00248) . 【捲取】注意！本單為直立式包裝。禁用STAGGER捲取送包裝！送RCL重處理例外。 (RMK00512) | 訂單:2510EFE003/001 TOL 無 <生產備註> 事項 |  | 訂單 2510EFE003/001 修改記錄如下: 20250904 13:56:43 (06023) 退火碼: >> H2, 用途碼: >> COG003, 背面標示: >> S000, 訂單背面顏色(五碼): >> BW73Z, 背面漆膜厚: >> NOM, 背面漆塗漆型式幾塗幾烤: >> 2, 鉻酸鹽: >> Z, 訂單厚度: >> 0.015, 訂單重: >> 40, 重量容許率(下限): >> 10, 重量容許率(上限): >> 10, 訂單寬度: >> 41, 鍍製方式: >> AC, 鋼捲內徑: >> 508, 鋼捲下限重: >> 3, 鋼捲上限重: >> 4.5, 壓花條件碼: >> -, 表面花紋: >> R, 綠色識別碼: >> -, 印刷輥號: >> -, 產品代碼: >> PPGL, 皮膜碼: >> -, 單位別: >> I, 油品種類: >> Z, 塗油量: >> Z, 包裝代碼: >> E0 , 保護膜碼: >> -, 客戶試片取樣型式: >> -, 調質碼: >> S, 套筒碼: >> P , 規格: >> A792SSGR80, 製造標準: >> ASTM, 表面處理劑種類: >> Z, 表面處理劑塗佈量: >> Z, 伸長率測試: >> N, 硬度測試碼: >> N, 抗拉強度測試: >> N, 降伏強度測試: >> N, 厚度變異: >> 0, 訂單正面顏色(五碼): >> SBH87, 正面漆膜厚: >> 25, 正面漆塗漆型式幾塗幾烤: >> 2, 修邊碼: >> Y, 重量碼: >> AW, 鋼捲捲向: >> O, 鍍層碼: >> AZ50, | F:保證1/2 ASTM 厚度公差
PPGL | 2510EFE003/002 |  | 1. 製造標準為MS、ASTM或銷新加坡之訂單，若無技術指定優先用料，請優先使用國內料，勿使用ANFEN (OFP00406)-{.不符.} | 1. 製造標準為MS、ASTM或銷新加坡之訂單，若無技術指定優先用料，請優先使用國內料，勿使用ANFEN (OFP00406)-{.不符.} 2. 【提醒】！本單為直立式包裝，嚴禁鍍鋅或烤漆後以STAGGER捲取 (OFP00451)-{.不符.} 3. ※超耐候一系列用途要確認是否有英制公差需求，有英制公差需求時選配碼用ON027※ (OFP00680)-{.不符.} 4. 此經銷商有簽訂1/2厚度公差保證(無厚度變異),請調整冷軋與鍍鋅厚度公差管制範圍. 保證 ASTM 厚度公差 (OFP00180)-{.不符.} | 訂單:2510EFE003/002 CPL <生產備註> 事項如下 . 除HGI/ HGL 訂單邊緣不噴油. 其餘皆側緣噴油 (RMK00285) . 【美加訂單生產注意事項-CPL】1.客戶美加地區訂單實施修邊刀最大使用顆數上限(20顆) (RMK00717) . 【美加訂單生產注意事項-CPL】2.排程備註:注意修邊品質與毛邊 (RMK00717) . 【美加訂單生產注意事項-CPL】3.去毛邊輥的管制：兩側壓力均設定1.0 kg/cm2 (RMK00717) | 訂單:2510EFE003/002 CR1 <生產備註> 事項如下 . 此經銷商保證平均厚度在1/2厚度公差內，厚度量測NG時，如單位長度符合範圍，請放行 (RMK00402) . 此客戶有保證 全板形 急峻度 ≦ 0.7% ( ≦ 12 I-UNIT ) (RMK00583) . 【美加訂單生產注意事項-CR】1.兩側各加開一個spot cooling增加冷卻效果。 (RMK00717) . 【美加訂單生產注意事項-CR】2.發生毛邊時，請降速生產減輕毛邊程度，暫留討論後再處置。 (RMK00717) | 訂單:2510EFE003/002 CR2 <生產備註> 事項如下 . 此經銷商保證平均厚度在1/2厚度公差內，厚度量測NG時，如單位長度符合範圍，請放行 (RMK00402) . 此客戶有保證 全板形 急峻度 ≦ 0.7% ( ≦ 12 I-UNIT ) (RMK00583) . 【美加訂單生產注意事項-CR】1.兩側各加開一個spot cooling增加冷卻效果。 (RMK00717) . 【美加訂單生產注意事項-CR】2.發生毛邊時，請降速生產減輕毛邊程度，暫留討論後再處置。 (RMK00717) | 訂單:2510EFE003/002 CG1 <生產備註> 事項如下 . 鍍鋅表面不可有鋅痕、壓痕、凹陷、及刮傷 、應變痕等。 (RMK00054) . 此經銷商保證平均厚度在1/2厚度公差內，厚度量測NG時，如單位長度符合範圍，請放行 (RMK00402) . 鍍層 AZ150 (含) 以上 , 鋅花等級 C~E 目標D，避免鋅花晶界明顯後續造成烤漆點狀未塗漆。 (RMK00565) . 此客戶有保證 全板形 急峻度 ≦ 0.7% ( ≦ 12 I-UNIT ) (RMK00583) . 【美加訂單生產注意事項-CG1】副操確認完回控制室後，於生產排程鋼號旁簽名紀錄，以利後續追查(該排程生產完，排程單將保留)。 (RMK00717) . 【美加訂單生產注意事項-CG1】中央段副操每顆銲道出Pot時觀察銲道同時，確認Beaver Tail與鋼板接觸之Guide Roll羊毛氈狀況，並適時添加潤滑油(避免乾掉)。 (RMK00717) | 訂單:2510EFE003/002 CG2 <生產備註> 事項如下 . 鍍鋅表面不可有鋅痕、壓痕、凹陷、及刮傷 、應變痕等。 (RMK00054) . 此經銷商保證平均厚度在1/2厚度公差內，厚度量測NG時，如單位長度符合範圍，請放行 (RMK00402) . 鍍層 AZ150 (含) 以上 , 鋅花等級 C~E 目標D，避免鋅花晶界明顯後續造成烤漆點狀未塗漆。 (RMK00565) . 此客戶有保證 全板形 急峻度 ≦ 0.7% ( ≦ 12 I-UNIT ) (RMK00583) . 【美加訂單生產注意事項-CG2】1.使用SUB-NOZZLE (RMK00717) | 訂單:2510EFE003/002 CC1 <生產備註> 事項如下 . 正面面漆(20U)及正面總膜厚(25U)要求管制90%以上之膜厚,未達標準降級. (RMK00054) . 若背面面漆(20U)及背面總膜厚(25U)時要求管制90%以上之膜厚,未達標準降級 (RMK00054) . 面漆=18U(90%)~請購基準22U(110%),標準板總膜厚=5+20U(100%面漆). (RMK00054) . 30CM*全寬*留1塊給LAB及1塊給塗料商, (RMK00054) . 【色差】1.1.此客戶對面漆(非B開頭之色碼)目視色差要求較高,請依限度樣本進行目視色差管制★--->發生過訴賠 (RMK00248) . 【色差】1.2.若針對特殊顏色需特別管理時，請品檢忽略1.1.的規定以特別規定為主 (RMK00248) . 此經銷商保證平均厚度在1/2厚度公差內，厚度量測NG時，如單位長度符合範圍，請放行 (RMK00402) . 【捲取】注意！本單為直立式包裝。禁用STAGGER捲取送包裝！送RCL重處理例外。 (RMK00512) . 此客戶有保證 全板形 急峻度 ≦ 0.7% ( ≦ 12 I-UNIT ) (RMK00583) . 【美加訂單生產注意事項-CCP】1.請烤漆入口依照正背面漆鋼捲投向規定進行鋼捲投入。 (RMK00717) . 【美加訂單生產注意事項-CCP】2.烤漆入口依照鋼捲投向規定進行鋼捲投入。(CR1/CG1 CR2/CG2-->正向入料。CR1/CG2 CR2/CG1-->反向入料) (RMK00717) . 【美加訂單生產注意事項-CCP】3.此訂單背面漆一律採Nature塗裝，塗裝黏度設定40秒以上 (RMK00717) | 訂單:2510EFE003/002 CC2 <生產備註> 事項如下 . 正面面漆(20U)及正面總膜厚(25U)要求管制90%以上之膜厚,未達標準降級. (RMK00054) . 若背面面漆(20U)及背面總膜厚(25U)時要求管制90%以上之膜厚,未達標準降級 (RMK00054) . 面漆=18U(90%)~請購基準22U(110%),標準板總膜厚=5+20U(100%面漆). (RMK00054) . 30CM*全寬*留1塊給LAB及1塊給塗料商, (RMK00054) . 【色差】1.1.此客戶對面漆(非B開頭之色碼)目視色差要求較高,請依限度樣本進行目視色差管制★--->發生過訴賠 (RMK00248) . 【色差】1.2.若針對特殊顏色需特別管理時，請品檢忽略1.1.的規定以特別規定為主 (RMK00248) . 此經銷商保證平均厚度在1/2厚度公差內，厚度量測NG時，如單位長度符合範圍，請放行 (RMK00402) . 【捲取】注意！本單為直立式包裝。禁用STAGGER捲取送包裝！送RCL重處理例外。 (RMK00512) . 此客戶有保證 全板形 急峻度 ≦ 0.7% ( ≦ 12 I-UNIT ) (RMK00583) . 【美加訂單生產注意事項-CCP】1.請烤漆入口依照正背面漆鋼捲投向規定進行鋼捲投入。 (RMK00717) . 【美加訂單生產注意事項-CCP】2.烤漆入口依照鋼捲投向規定進行鋼捲投入。(CR1/CG1 CR2/CG2-->正向入料。CR1/CG2 CR2/CG1-->反向入料) (RMK00717) . 【美加訂單生產注意事項-CCP】3.此訂單背面漆一律採Nature塗裝，塗裝黏度設定40秒以上 (RMK00717) | 訂單:2510EFE003/002 RCL <生產備註> 事項如下 . 【捲取】注意！本單為直立式包裝。禁用STAGGER捲取送包裝！送RCL重處理例外。 (RMK00512) | 訂單:2510EFE003/002 CCPK 無 <生產備註> 事項 | 訂單:2510EFE003/002 CGQC <品檢備註> 事項如下 . 鍍層 AZ150 (含) 以上 , 鋅花等級 C~E 目標D，避免鋅花晶界明顯後續造成烤漆點狀未塗漆。 (RMK00565) | 訂單:2510EFE003/002 CCQC <品檢備註> 事項如下 . 【色差】1.1.此客戶對面漆(非B開頭之色碼)目視色差要求較高,請依限度樣本進行目視色差管制★--->發生過訴賠 (RMK00248) . 【色差】1.2.若針對特殊顏色需特別管理時，請品檢忽略1.1.的規定以特別規定為主 (RMK00248) . 【捲取】注意！本單為直立式包裝。禁用STAGGER捲取送包裝！送RCL重處理例外。 (RMK00512) | 訂單:2510EFE003/002 TOL 無 <生產備註> 事項 |  | 訂單 2510EFE003/002 修改記錄如下: 20250904 13:56:45 (06023) 退火碼: >> H2, 用途碼: >> COG003, 背面標示: >> S000, 訂單背面顏色(五碼): >> BW73Z, 背面漆膜厚: >> NOM, 背面漆塗漆型式幾塗幾烤: >> 2, 鉻酸鹽: >> Z, 訂單厚度: >> 0.015, 訂單重: >> 40, 重量容許率(下限): >> 10, 重量容許率(上限): >> 10, 訂單寬度: >> 41, 鍍製方式: >> AC, 鋼捲內徑: >> 508, 鋼捲下限重: >> 3, 鋼捲上限重: >> 4.5, 壓花條件碼: >> -, 表面花紋: >> R, 綠色識別碼: >> -, 印刷輥號: >> -, 產品代碼: >> PPGL, 皮膜碼: >> -, 單位別: >> I, 油品種類: >> Z, 塗油量: >> Z, 包裝代碼: >> E0 , 保護膜碼: >> -, 客戶試片取樣型式: >> -, 調質碼: >> S, 套筒碼: >> P , 規格: >> A792SSGR80, 製造標準: >> ASTM, 表面處理劑種類: >> Z, 表面處理劑塗佈量: >> Z, 伸長率測試: >> N, 硬度測試碼: >> N, 抗拉強度測試: >> N, 降伏強度測試: >> N, 厚度變異: >> 0, 訂單正面顏色(五碼): >> SBH78, 正面漆膜厚: >> 25, 正面漆塗漆型式幾塗幾烤: >> 2, 修邊碼: >> Y, 重量碼: >> AW, 鋼捲捲向: >> O, 鍍層碼: >> AZ50, | F:保證1/2 ASTM 厚度公差
PPGL | 2510EFE003/003 |  | 1. 製造標準為MS、ASTM或銷新加坡之訂單，若無技術指定優先用料，請優先使用國內料，勿使用ANFEN (OFP00406)-{.不符.} | 1. 製造標準為MS、ASTM或銷新加坡之訂單，若無技術指定優先用料，請優先使用國內料，勿使用ANFEN (OFP00406)-{.不符.} 2. 【提醒】！本單為直立式包裝，嚴禁鍍鋅或烤漆後以STAGGER捲取 (OFP00451)-{.不符.} 3. ※超耐候一系列用途要確認是否有英制公差需求，有英制公差需求時選配碼用ON027※ (OFP00680)-{.不符.} 4. 此經銷商有簽訂1/2厚度公差保證(無厚度變異),請調整冷軋與鍍鋅厚度公差管制範圍. 保證 ASTM 厚度公差 (OFP00180)-{.不符.} | 訂單:2510EFE003/003 CPL <生產備註> 事項如下 . 除HGI/ HGL 訂單邊緣不噴油. 其餘皆側緣噴油 (RMK00285) . 【美加訂單生產注意事項-CPL】1.客戶美加地區訂單實施修邊刀最大使用顆數上限(20顆) (RMK00717) . 【美加訂單生產注意事項-CPL】2.排程備註:注意修邊品質與毛邊 (RMK00717) . 【美加訂單生產注意事項-CPL】3.去毛邊輥的管制：兩側壓力均設定1.0 kg/cm2 (RMK00717) | 訂單:2510EFE003/003 CR1 <生產備註> 事項如下 . 此經銷商保證平均厚度在1/2厚度公差內，厚度量測NG時，如單位長度符合範圍，請放行 (RMK00402) . 此客戶有保證 全板形 急峻度 ≦ 0.7% ( ≦ 12 I-UNIT ) (RMK00583) . 【美加訂單生產注意事項-CR】1.兩側各加開一個spot cooling增加冷卻效果。 (RMK00717) . 【美加訂單生產注意事項-CR】2.發生毛邊時，請降速生產減輕毛邊程度，暫留討論後再處置。 (RMK00717) | 訂單:2510EFE003/003 CR2 <生產備註> 事項如下 . 此經銷商保證平均厚度在1/2厚度公差內，厚度量測NG時，如單位長度符合範圍，請放行 (RMK00402) . 此客戶有保證 全板形 急峻度 ≦ 0.7% ( ≦ 12 I-UNIT ) (RMK00583) . 【美加訂單生產注意事項-CR】1.兩側各加開一個spot cooling增加冷卻效果。 (RMK00717) . 【美加訂單生產注意事項-CR】2.發生毛邊時，請降速生產減輕毛邊程度，暫留討論後再處置。 (RMK00717) | 訂單:2510EFE003/003 CG1 <生產備註> 事項如下 . 鍍鋅表面不可有鋅痕、壓痕、凹陷、及刮傷 、應變痕等。 (RMK00054) . 此經銷商保證平均厚度在1/2厚度公差內，厚度量測NG時，如單位長度符合範圍，請放行 (RMK00402) . 鍍層 AZ150 (含) 以上 , 鋅花等級 C~E 目標D，避免鋅花晶界明顯後續造成烤漆點狀未塗漆。 (RMK00565) . 此客戶有保證 全板形 急峻度 ≦ 0.7% ( ≦ 12 I-UNIT ) (RMK00583) . 【美加訂單生產注意事項-CG1】副操確認完回控制室後，於生產排程鋼號旁簽名紀錄，以利後續追查(該排程生產完，排程單將保留)。 (RMK00717) . 【美加訂單生產注意事項-CG1】中央段副操每顆銲道出Pot時觀察銲道同時，確認Beaver Tail與鋼板接觸之Guide Roll羊毛氈狀況，並適時添加潤滑油(避免乾掉)。 (RMK00717) | 訂單:2510EFE003/003 CG2 <生產備註> 事項如下 . 鍍鋅表面不可有鋅痕、壓痕、凹陷、及刮傷 、應變痕等。 (RMK00054) . 此經銷商保證平均厚度在1/2厚度公差內，厚度量測NG時，如單位長度符合範圍，請放行 (RMK00402) . 鍍層 AZ150 (含) 以上 , 鋅花等級 C~E 目標D，避免鋅花晶界明顯後續造成烤漆點狀未塗漆。 (RMK00565) . 此客戶有保證 全板形 急峻度 ≦ 0.7% ( ≦ 12 I-UNIT ) (RMK00583) . 【美加訂單生產注意事項-CG2】1.使用SUB-NOZZLE (RMK00717) | 訂單:2510EFE003/003 CC1 <生產備註> 事項如下 . 正面面漆(20U)及正面總膜厚(25U)要求管制90%以上之膜厚,未達標準降級. (RMK00054) . 若背面面漆(20U)及背面總膜厚(25U)時要求管制90%以上之膜厚,未達標準降級 (RMK00054) . 面漆=18U(90%)~請購基準22U(110%),標準板總膜厚=5+20U(100%面漆). (RMK00054) . 30CM*全寬*留1塊給LAB及1塊給塗料商, (RMK00054) . 【色差】1.1.此客戶對面漆(非B開頭之色碼)目視色差要求較高,請依限度樣本進行目視色差管制★--->發生過訴賠 (RMK00248) . 【色差】1.2.若針對特殊顏色需特別管理時，請品檢忽略1.1.的規定以特別規定為主 (RMK00248) . 此經銷商保證平均厚度在1/2厚度公差內，厚度量測NG時，如單位長度符合範圍，請放行 (RMK00402) . 【捲取】注意！本單為直立式包裝。禁用STAGGER捲取送包裝！送RCL重處理例外。 (RMK00512) . 此客戶有保證 全板形 急峻度 ≦ 0.7% ( ≦ 12 I-UNIT ) (RMK00583) . 【美加訂單生產注意事項-CCP】1.請烤漆入口依照正背面漆鋼捲投向規定進行鋼捲投入。 (RMK00717) . 【美加訂單生產注意事項-CCP】2.烤漆入口依照鋼捲投向規定進行鋼捲投入。(CR1/CG1 CR2/CG2-->正向入料。CR1/CG2 CR2/CG1-->反向入料) (RMK00717) . 【美加訂單生產注意事項-CCP】3.此訂單背面漆一律採Nature塗裝，塗裝黏度設定40秒以上 (RMK00717) | 訂單:2510EFE003/003 CC2 <生產備註> 事項如下 . 正面面漆(20U)及正面總膜厚(25U)要求管制90%以上之膜厚,未達標準降級. (RMK00054) . 若背面面漆(20U)及背面總膜厚(25U)時要求管制90%以上之膜厚,未達標準降級 (RMK00054) . 面漆=18U(90%)~請購基準22U(110%),標準板總膜厚=5+20U(100%面漆). (RMK00054) . 30CM*全寬*留1塊給LAB及1塊給塗料商, (RMK00054) . 【色差】1.1.此客戶對面漆(非B開頭之色碼)目視色差要求較高,請依限度樣本進行目視色差管制★--->發生過訴賠 (RMK00248) . 【色差】1.2.若針對特殊顏色需特別管理時，請品檢忽略1.1.的規定以特別規定為主 (RMK00248) . 此經銷商保證平均厚度在1/2厚度公差內，厚度量測NG時，如單位長度符合範圍，請放行 (RMK00402) . 【捲取】注意！本單為直立式包裝。禁用STAGGER捲取送包裝！送RCL重處理例外。 (RMK00512) . 此客戶有保證 全板形 急峻度 ≦ 0.7% ( ≦ 12 I-UNIT ) (RMK00583) . 【美加訂單生產注意事項-CCP】1.請烤漆入口依照正背面漆鋼捲投向規定進行鋼捲投入。 (RMK00717) . 【美加訂單生產注意事項-CCP】2.烤漆入口依照鋼捲投向規定進行鋼捲投入。(CR1/CG1 CR2/CG2-->正向入料。CR1/CG2 CR2/CG1-->反向入料) (RMK00717) . 【美加訂單生產注意事項-CCP】3.此訂單背面漆一律採Nature塗裝，塗裝黏度設定40秒以上 (RMK00717) | 訂單:2510EFE003/003 RCL <生產備註> 事項如下 . 【捲取】注意！本單為直立式包裝。禁用STAGGER捲取送包裝！送RCL重處理例外。 (RMK00512) | 訂單:2510EFE003/003 CCPK 無 <生產備註> 事項 | 訂單:2510EFE003/003 CGQC <品檢備註> 事項如下 . 鍍層 AZ150 (含) 以上 , 鋅花等級 C~E 目標D，避免鋅花晶界明顯後續造成烤漆點狀未塗漆。 (RMK00565) | 訂單:2510EFE003/003 CCQC <品檢備註> 事項如下 . 【色差】1.1.此客戶對面漆(非B開頭之色碼)目視色差要求較高,請依限度樣本進行目視色差管制★--->發生過訴賠 (RMK00248) . 【色差】1.2.若針對特殊顏色需特別管理時，請品檢忽略1.1.的規定以特別規定為主 (RMK00248) . 【捲取】注意！本單為直立式包裝。禁用STAGGER捲取送包裝！送RCL重處理例外。 (RMK00512) | 訂單:2510EFE003/003 TOL 無 <生產備註> 事項 |  | 訂單 2510EFE003/003 修改記錄如下: 20250904 13:56:48 (06023) 退火碼: >> H2, 用途碼: >> COG003, 背面標示: >> S000, 訂單背面顏色(五碼): >> BW73Z, 背面漆膜厚: >> NOM, 背面漆塗漆型式幾塗幾烤: >> 2, 鉻酸鹽: >> Z, 訂單厚度: >> 0.015, 訂單重: >> 40, 重量容許率(下限): >> 10, 重量容許率(上限): >> 10, 訂單寬度: >> 41, 鍍製方式: >> AC, 鋼捲內徑: >> 508, 鋼捲下限重: >> 3, 鋼捲上限重: >> 4.5, 壓花條件碼: >> -, 表面花紋: >> R, 綠色識別碼: >> -, 印刷輥號: >> -, 產品代碼: >> PPGL, 皮膜碼: >> -, 單位別: >> I, 油品種類: >> Z, 塗油量: >> Z, 包裝代碼: >> E0 , 保護膜碼: >> -, 客戶試片取樣型式: >> -, 調質碼: >> S, 套筒碼: >> P , 規格: >> A792SSGR80, 製造標準: >> ASTM, 表面處理劑種類: >> Z, 表面處理劑塗佈量: >> Z, 伸長率測試: >> N, 硬度測試碼: >> N, 抗拉強度測試: >> N, 降伏強度測試: >> N, 厚度變異: >> 0, 訂單正面顏色(五碼): >> SYH46, 正面漆膜厚: >> 25, 正面漆塗漆型式幾塗幾烤: >> 2, 修邊碼: >> Y, 重量碼: >> AW, 鋼捲捲向: >> O, 鍍層碼: >> AZ50, | F:保證1/2 ASTM 厚度公差
PPGL | 2510EFE003/004 |  | 1. 製造標準為MS、ASTM或銷新加坡之訂單，若無技術指定優先用料，請優先使用國內料，勿使用ANFEN (OFP00406)-{.不符.} | 1. 製造標準為MS、ASTM或銷新加坡之訂單，若無技術指定優先用料，請優先使用國內料，勿使用ANFEN (OFP00406)-{.不符.} 2. 【提醒】！本單為直立式包裝，嚴禁鍍鋅或烤漆後以STAGGER捲取 (OFP00451)-{.不符.} 3. 此經銷商有簽訂1/2厚度公差保證(無厚度變異),請調整冷軋與鍍鋅厚度公差管制範圍. 保證 ASTM 厚度公差 (OFP00180)-{.不符.} | 訂單:2510EFE003/004 CPL <生產備註> 事項如下 . 除HGI/ HGL 訂單邊緣不噴油. 其餘皆側緣噴油 (RMK00285) . 【美加訂單生產注意事項-CPL】1.客戶美加地區訂單實施修邊刀最大使用顆數上限(20顆) (RMK00717) . 【美加訂單生產注意事項-CPL】2.排程備註:注意修邊品質與毛邊 (RMK00717) . 【美加訂單生產注意事項-CPL】3.去毛邊輥的管制：兩側壓力均設定1.0 kg/cm2 (RMK00717) | 訂單:2510EFE003/004 CR1 <生產備註> 事項如下 . 此經銷商保證平均厚度在1/2厚度公差內，厚度量測NG時，如單位長度符合範圍，請放行 (RMK00402) . 此客戶有保證 全板形 急峻度 ≦ 0.7% ( ≦ 12 I-UNIT ) (RMK00583) . 【美加訂單生產注意事項-CR】1.兩側各加開一個spot cooling增加冷卻效果。 (RMK00717) . 【美加訂單生產注意事項-CR】2.發生毛邊時，請降速生產減輕毛邊程度，暫留討論後再處置。 (RMK00717) | 訂單:2510EFE003/004 CR2 <生產備註> 事項如下 . 此經銷商保證平均厚度在1/2厚度公差內，厚度量測NG時，如單位長度符合範圍，請放行 (RMK00402) . 此客戶有保證 全板形 急峻度 ≦ 0.7% ( ≦ 12 I-UNIT ) (RMK00583) . 【美加訂單生產注意事項-CR】1.兩側各加開一個spot cooling增加冷卻效果。 (RMK00717) . 【美加訂單生產注意事項-CR】2.發生毛邊時，請降速生產減輕毛邊程度，暫留討論後再處置。 (RMK00717) | 訂單:2510EFE003/004 CG1 <生產備註> 事項如下 . 此經銷商保證平均厚度在1/2厚度公差內，厚度量測NG時，如單位長度符合範圍，請放行 (RMK00402) . 鍍層 AZ150 (含) 以上 , 鋅花等級 C~E 目標D，避免鋅花晶界明顯後續造成烤漆點狀未塗漆。 (RMK00565) . 此客戶有保證 全板形 急峻度 ≦ 0.7% ( ≦ 12 I-UNIT ) (RMK00583) . 【美加訂單生產注意事項-CG1】副操確認完回控制室後，於生產排程鋼號旁簽名紀錄，以利後續追查(該排程生產完，排程單將保留)。 (RMK00717) . 【美加訂單生產注意事項-CG1】中央段副操每顆銲道出Pot時觀察銲道同時，確認Beaver Tail與鋼板接觸之Guide Roll羊毛氈狀況，並適時添加潤滑油(避免乾掉)。 (RMK00717) | 訂單:2510EFE003/004 CG2 <生產備註> 事項如下 . 此經銷商保證平均厚度在1/2厚度公差內，厚度量測NG時，如單位長度符合範圍，請放行 (RMK00402) . 鍍層 AZ150 (含) 以上 , 鋅花等級 C~E 目標D，避免鋅花晶界明顯後續造成烤漆點狀未塗漆。 (RMK00565) . 此客戶有保證 全板形 急峻度 ≦ 0.7% ( ≦ 12 I-UNIT ) (RMK00583) . 【美加訂單生產注意事項-CG2】1.使用SUB-NOZZLE (RMK00717) | 訂單:2510EFE003/004 CC1 <生產備註> 事項如下 . 請品檢務必遵守 30CM*全寬*留1塊給LAB及1塊給塗料商，若背面非"B"字頭則各留2片 (RMK00105) . 品檢人員於LAB試片上註記測試物性耐久及曝曬 (RMK00105) . 【色差】1.1.此客戶對面漆(非B開頭之色碼)目視色差要求較高,請依限度樣本進行目視色差管制★--->發生過訴賠 (RMK00248) . 【色差】1.2.若針對特殊顏色需特別管理時，請品檢忽略1.1.的規定以特別規定為主 (RMK00248) . 此經銷商保證平均厚度在1/2厚度公差內，厚度量測NG時，如單位長度符合範圍，請放行 (RMK00402) . 【捲取】注意！本單為直立式包裝。禁用STAGGER捲取送包裝！送RCL重處理例外。 (RMK00512) . 此客戶有保證 全板形 急峻度 ≦ 0.7% ( ≦ 12 I-UNIT ) (RMK00583) . 【美加訂單生產注意事項-CCP】1.請烤漆入口依照正背面漆鋼捲投向規定進行鋼捲投入。 (RMK00717) . 【美加訂單生產注意事項-CCP】2.烤漆入口依照鋼捲投向規定進行鋼捲投入。(CR1/CG1 CR2/CG2-->正向入料。CR1/CG2 CR2/CG1-->反向入料) (RMK00717) . 【美加訂單生產注意事項-CCP】3.此訂單背面漆一律採Nature塗裝，塗裝黏度設定40秒以上 (RMK00717) | 訂單:2510EFE003/004 CC2 <生產備註> 事項如下 . 請品檢務必遵守 30CM*全寬*留1塊給LAB及1塊給塗料商，若背面非"B"字頭則各留2片 (RMK00105) . 品檢人員於LAB試片上註記測試物性耐久及曝曬 (RMK00105) . 【色差】1.1.此客戶對面漆(非B開頭之色碼)目視色差要求較高,請依限度樣本進行目視色差管制★--->發生過訴賠 (RMK00248) . 【色差】1.2.若針對特殊顏色需特別管理時，請品檢忽略1.1.的規定以特別規定為主 (RMK00248) . 此經銷商保證平均厚度在1/2厚度公差內，厚度量測NG時，如單位長度符合範圍，請放行 (RMK00402) . 【捲取】注意！本單為直立式包裝。禁用STAGGER捲取送包裝！送RCL重處理例外。 (RMK00512) . 此客戶有保證 全板形 急峻度 ≦ 0.7% ( ≦ 12 I-UNIT ) (RMK00583) . 【美加訂單生產注意事項-CCP】1.請烤漆入口依照正背面漆鋼捲投向規定進行鋼捲投入。 (RMK00717) . 【美加訂單生產注意事項-CCP】2.烤漆入口依照鋼捲投向規定進行鋼捲投入。(CR1/CG1 CR2/CG2-->正向入料。CR1/CG2 CR2/CG1-->反向入料) (RMK00717) . 【美加訂單生產注意事項-CCP】3.此訂單背面漆一律採Nature塗裝，塗裝黏度設定40秒以上 (RMK00717) | 訂單:2510EFE003/004 RCL <生產備註> 事項如下 . 【捲取】注意！本單為直立式包裝。禁用STAGGER捲取送包裝！送RCL重處理例外。 (RMK00512) | 訂單:2510EFE003/004 CCPK 無 <生產備註> 事項 | 訂單:2510EFE003/004 CGQC <品檢備註> 事項如下 . 鍍層 AZ150 (含) 以上 , 鋅花等級 C~E 目標D，避免鋅花晶界明顯後續造成烤漆點狀未塗漆。 (RMK00565) | 訂單:2510EFE003/004 CCQC <品檢備註> 事項如下 . 請品檢務必遵守 30CM*全寬*留1塊給LAB及1塊給塗料商，若背面非"B"字頭則各留2片 (RMK00105) . 【色差】1.1.此客戶對面漆(非B開頭之色碼)目視色差要求較高,請依限度樣本進行目視色差管制★--->發生過訴賠 (RMK00248) . 【色差】1.2.若針對特殊顏色需特別管理時，請品檢忽略1.1.的規定以特別規定為主 (RMK00248) . 【捲取】注意！本單為直立式包裝。禁用STAGGER捲取送包裝！送RCL重處理例外。 (RMK00512) | 訂單:2510EFE003/004 TOL 無 <生產備註> 事項 |  | 訂單 2510EFE003/004 修改記錄如下: 20250904 13:56:51 (06023) 退火碼: >> H2, 用途碼: >> COG001, 背面標示: >> S000, 訂單背面顏色(五碼): >> BW73Z, 背面漆膜厚: >> NOM, 背面漆塗漆型式幾塗幾烤: >> 2, 鉻酸鹽: >> Z, 訂單厚度: >> 0.015, 訂單重: >> 20, 重量容許率(下限): >> 10, 重量容許率(上限): >> 10, 訂單寬度: >> 41, 鍍製方式: >> AC, 鋼捲內徑: >> 508, 鋼捲下限重: >> 3, 鋼捲上限重: >> 4.5, 壓花條件碼: >> -, 表面花紋: >> R, 綠色識別碼: >> -, 印刷輥號: >> -, 產品代碼: >> PPGL, 皮膜碼: >> -, 單位別: >> I, 油品種類: >> Z, 塗油量: >> Z, 包裝代碼: >> E0 , 保護膜碼: >> -, 客戶試片取樣型式: >> -, 調質碼: >> S, 套筒碼: >> P , 規格: >> A792SSGR80, 製造標準: >> ASTM, 表面處理劑種類: >> Z, 表面處理劑塗佈量: >> Z, 伸長率測試: >> N, 硬度測試碼: >> N, 抗拉強度測試: >> N, 降伏強度測試: >> N, 訂單正面顏色(五碼): >> SL340, 正面漆膜厚: >> 25, 正面漆塗漆型式幾塗幾烤: >> 2, 修邊碼: >> Y, 重量碼: >> AW, 鋼捲捲向: >> O, 鍍層碼: >> AZ50, | F:保證1/2 ASTM 厚度公差
PPGL | 2510EFE003/005 |  | 1. 製造標準為MS、ASTM或銷新加坡之訂單，若無技術指定優先用料，請優先使用國內料，勿使用ANFEN (OFP00406)-{.不符.} | 1. 製造標準為MS、ASTM或銷新加坡之訂單，若無技術指定優先用料，請優先使用國內料，勿使用ANFEN (OFP00406)-{.不符.} 2. 【提醒】！本單為直立式包裝，嚴禁鍍鋅或烤漆後以STAGGER捲取 (OFP00451)-{.不符.} 3. ※超耐候一系列用途要確認是否有英制公差需求，有英制公差需求時選配碼用ON027※ (OFP00680)-{.不符.} 4. 此經銷商有簽訂1/2厚度公差保證(無厚度變異),請調整冷軋與鍍鋅厚度公差管制範圍. 保證 ASTM 厚度公差 (OFP00180)-{.不符.} | 訂單:2510EFE003/005 CPL <生產備註> 事項如下 . 除HGI/ HGL 訂單邊緣不噴油. 其餘皆側緣噴油 (RMK00285) . 【美加訂單生產注意事項-CPL】1.客戶美加地區訂單實施修邊刀最大使用顆數上限(20顆) (RMK00717) . 【美加訂單生產注意事項-CPL】2.排程備註:注意修邊品質與毛邊 (RMK00717) . 【美加訂單生產注意事項-CPL】3.去毛邊輥的管制：兩側壓力均設定1.0 kg/cm2 (RMK00717) | 訂單:2510EFE003/005 CR1 <生產備註> 事項如下 . 此經銷商保證平均厚度在1/2厚度公差內，厚度量測NG時，如單位長度符合範圍，請放行 (RMK00402) . 此客戶有保證 全板形 急峻度 ≦ 0.7% ( ≦ 12 I-UNIT ) (RMK00583) . 【美加訂單生產注意事項-CR】1.兩側各加開一個spot cooling增加冷卻效果。 (RMK00717) . 【美加訂單生產注意事項-CR】2.發生毛邊時，請降速生產減輕毛邊程度，暫留討論後再處置。 (RMK00717) | 訂單:2510EFE003/005 CR2 <生產備註> 事項如下 . 此經銷商保證平均厚度在1/2厚度公差內，厚度量測NG時，如單位長度符合範圍，請放行 (RMK00402) . 此客戶有保證 全板形 急峻度 ≦ 0.7% ( ≦ 12 I-UNIT ) (RMK00583) . 【美加訂單生產注意事項-CR】1.兩側各加開一個spot cooling增加冷卻效果。 (RMK00717) . 【美加訂單生產注意事項-CR】2.發生毛邊時，請降速生產減輕毛邊程度，暫留討論後再處置。 (RMK00717) | 訂單:2510EFE003/005 CG1 <生產備註> 事項如下 . 鍍鋅表面不可有鋅痕、壓痕、凹陷、及刮傷 、應變痕等。 (RMK00054) . 此經銷商保證平均厚度在1/2厚度公差內，厚度量測NG時，如單位長度符合範圍，請放行 (RMK00402) . 此客戶有保證 全板形 急峻度 ≦ 0.7% ( ≦ 12 I-UNIT ) (RMK00583) . 【美加訂單生產注意事項-CG1】副操確認完回控制室後，於生產排程鋼號旁簽名紀錄，以利後續追查(該排程生產完，排程單將保留)。 (RMK00717) . 【美加訂單生產注意事項-CG1】中央段副操每顆銲道出Pot時觀察銲道同時，確認Beaver Tail與鋼板接觸之Guide Roll羊毛氈狀況，並適時添加潤滑油(避免乾掉)。 (RMK00717) | 訂單:2510EFE003/005 CG2 <生產備註> 事項如下 . 鍍鋅表面不可有鋅痕、壓痕、凹陷、及刮傷 、應變痕等。 (RMK00054) . 此經銷商保證平均厚度在1/2厚度公差內，厚度量測NG時，如單位長度符合範圍，請放行 (RMK00402) . 此客戶有保證 全板形 急峻度 ≦ 0.7% ( ≦ 12 I-UNIT ) (RMK00583) . 【美加訂單生產注意事項-CG2】1.使用SUB-NOZZLE (RMK00717) | 訂單:2510EFE003/005 CC1 <生產備註> 事項如下 . 正面面漆(20U)及正面總膜厚(25U)要求管制90%以上之膜厚,未達標準降級. (RMK00054) . 若背面面漆(20U)及背面總膜厚(25U)時要求管制90%以上之膜厚,未達標準降級 (RMK00054) . 面漆=18U(90%)~請購基準22U(110%),標準板總膜厚=5+20U(100%面漆). (RMK00054) . 30CM*全寬*留1塊給LAB及1塊給塗料商, (RMK00054) . 【色差】1.1.此客戶對面漆(非B開頭之色碼)目視色差要求較高,請依限度樣本進行目視色差管制★--->發生過訴賠 (RMK00248) . 【色差】1.2.若針對特殊顏色需特別管理時，請品檢忽略1.1.的規定以特別規定為主 (RMK00248) . 此經銷商保證平均厚度在1/2厚度公差內，厚度量測NG時，如單位長度符合範圍，請放行 (RMK00402) . 【捲取】注意！本單為直立式包裝。禁用STAGGER捲取送包裝！送RCL重處理例外。 (RMK00512) . 【抽氣量】白色系在CC1生產時,FINISH抽氣量請設定250,如生產中發生色差b值異常升高,請股長再加大抽氣量因應 (RMK00560) . 此客戶有保證 全板形 急峻度 ≦ 0.7% ( ≦ 12 I-UNIT ) (RMK00583) . 【美加訂單生產注意事項-CCP】1.請烤漆入口依照正背面漆鋼捲投向規定進行鋼捲投入。 (RMK00717) . 【美加訂單生產注意事項-CCP】2.烤漆入口依照鋼捲投向規定進行鋼捲投入。(CR1/CG1 CR2/CG2-->正向入料。CR1/CG2 CR2/CG1-->反向入料) (RMK00717) . 【美加訂單生產注意事項-CCP】3.此訂單背面漆一律採Nature塗裝，塗裝黏度設定40秒以上 (RMK00717) | 訂單:2510EFE003/005 CC2 <生產備註> 事項如下 . 正面面漆(20U)及正面總膜厚(25U)要求管制90%以上之膜厚,未達標準降級. (RMK00054) . 若背面面漆(20U)及背面總膜厚(25U)時要求管制90%以上之膜厚,未達標準降級 (RMK00054) . 面漆=18U(90%)~請購基準22U(110%),標準板總膜厚=5+20U(100%面漆). (RMK00054) . 30CM*全寬*留1塊給LAB及1塊給塗料商, (RMK00054) . 【色差】1.1.此客戶對面漆(非B開頭之色碼)目視色差要求較高,請依限度樣本進行目視色差管制★--->發生過訴賠 (RMK00248) . 【色差】1.2.若針對特殊顏色需特別管理時，請品檢忽略1.1.的規定以特別規定為主 (RMK00248) . 此經銷商保證平均厚度在1/2厚度公差內，厚度量測NG時，如單位長度符合範圍，請放行 (RMK00402) . 【捲取】注意！本單為直立式包裝。禁用STAGGER捲取送包裝！送RCL重處理例外。 (RMK00512) . 【抽氣量】白色系在CC1生產時,FINISH抽氣量請設定250,如生產中發生色差b值異常升高,請股長再加大抽氣量因應 (RMK00560) . 此客戶有保證 全板形 急峻度 ≦ 0.7% ( ≦ 12 I-UNIT ) (RMK00583) . 【美加訂單生產注意事項-CCP】1.請烤漆入口依照正背面漆鋼捲投向規定進行鋼捲投入。 (RMK00717) . 【美加訂單生產注意事項-CCP】2.烤漆入口依照鋼捲投向規定進行鋼捲投入。(CR1/CG1 CR2/CG2-->正向入料。CR1/CG2 CR2/CG1-->反向入料) (RMK00717) . 【美加訂單生產注意事項-CCP】3.此訂單背面漆一律採Nature塗裝，塗裝黏度設定40秒以上 (RMK00717) | 訂單:2510EFE003/005 RCL <生產備註> 事項如下 . 【捲取】注意！本單為直立式包裝。禁用STAGGER捲取送包裝！送RCL重處理例外。 (RMK00512) | 訂單:2510EFE003/005 CCPK 無 <生產備註> 事項 | 訂單:2510EFE003/005 CGQC 無 <品檢備註> 事項 | 訂單:2510EFE003/005 CCQC <品檢備註> 事項如下 . 【色差】1.1.此客戶對面漆(非B開頭之色碼)目視色差要求較高,請依限度樣本進行目視色差管制★--->發生過訴賠 (RMK00248) . 【色差】1.2.若針對特殊顏色需特別管理時，請品檢忽略1.1.的規定以特別規定為主 (RMK00248) . 【捲取】注意！本單為直立式包裝。禁用STAGGER捲取送包裝！送RCL重處理例外。 (RMK00512) | 訂單:2510EFE003/005 TOL 無 <生產備註> 事項 |  | 訂單 2510EFE003/005 修改記錄如下: 20250904 13:56:53 (06023) 退火碼: >> S1, 用途碼: >> COG003, 背面標示: >> S000, 訂單背面顏色(五碼): >> BW73Z, 背面漆膜厚: >> NOM, 背面漆塗漆型式幾塗幾烤: >> 2, 鉻酸鹽: >> Z, 訂單厚度: >> 0.015, 訂單重: >> 40, 重量容許率(下限): >> 10, 重量容許率(上限): >> 10, 訂單寬度: >> 36, 鍍製方式: >> AC, 鋼捲內徑: >> 508, 鋼捲下限重: >> 3, 鋼捲上限重: >> 4.5, 壓花條件碼: >> -, 表面花紋: >> R, 綠色識別碼: >> -, 印刷輥號: >> -, 產品代碼: >> PPGL, 皮膜碼: >> -, 單位別: >> I, 油品種類: >> Z, 塗油量: >> Z, 包裝代碼: >> E0 , 保護膜碼: >> -, 客戶試片取樣型式: >> -, 調質碼: >> S, 套筒碼: >> P , 規格: >> A792SSGR33, 製造標準: >> ASTM, 表面處理劑種類: >> Z, 表面處理劑塗佈量: >> Z, 伸長率測試: >> N, 硬度測試碼: >> N, 抗拉強度測試: >> N, 降伏強度測試: >> N, 厚度變異: >> 0, 訂單正面顏色(五碼): >> SWH68, 正面漆膜厚: >> 25, 正面漆塗漆型式幾塗幾烤: >> 2, 修邊碼: >> Y, 重量碼: >> AW, 鋼捲捲向: >> O, 鍍層碼: >> AZ50, | F:保證1/2 ASTM 厚度公差
PPGL | 2510EFE003/006 |  | 1. 製造標準為MS、ASTM或銷新加坡之訂單，若無技術指定優先用料，請優先使用國內料，勿使用ANFEN (OFP00406)-{.不符.} | 1. 製造標準為MS、ASTM或銷新加坡之訂單，若無技術指定優先用料，請優先使用國內料，勿使用ANFEN (OFP00406)-{.不符.} 2. 【提醒】！本單為直立式包裝，嚴禁鍍鋅或烤漆後以STAGGER捲取 (OFP00451)-{.不符.} 3. ※超耐候一系列用途要確認是否有英制公差需求，有英制公差需求時選配碼用ON027※ (OFP00680)-{.不符.} 4. 此經銷商有簽訂1/2厚度公差保證(無厚度變異),請調整冷軋與鍍鋅厚度公差管制範圍. 保證 ASTM 厚度公差 (OFP00180)-{.不符.} | 訂單:2510EFE003/006 CPL <生產備註> 事項如下 . 除HGI/ HGL 訂單邊緣不噴油. 其餘皆側緣噴油 (RMK00285) . 【美加訂單生產注意事項-CPL】1.客戶美加地區訂單實施修邊刀最大使用顆數上限(20顆) (RMK00717) . 【美加訂單生產注意事項-CPL】2.排程備註:注意修邊品質與毛邊 (RMK00717) . 【美加訂單生產注意事項-CPL】3.去毛邊輥的管制：兩側壓力均設定1.0 kg/cm2 (RMK00717) | 訂單:2510EFE003/006 CR1 <生產備註> 事項如下 . 此經銷商保證平均厚度在1/2厚度公差內，厚度量測NG時，如單位長度符合範圍，請放行 (RMK00402) . 此客戶有保證 全板形 急峻度 ≦ 0.7% ( ≦ 12 I-UNIT ) (RMK00583) . 【美加訂單生產注意事項-CR】1.兩側各加開一個spot cooling增加冷卻效果。 (RMK00717) . 【美加訂單生產注意事項-CR】2.發生毛邊時，請降速生產減輕毛邊程度，暫留討論後再處置。 (RMK00717) | 訂單:2510EFE003/006 CR2 <生產備註> 事項如下 . 此經銷商保證平均厚度在1/2厚度公差內，厚度量測NG時，如單位長度符合範圍，請放行 (RMK00402) . 此客戶有保證 全板形 急峻度 ≦ 0.7% ( ≦ 12 I-UNIT ) (RMK00583) . 【美加訂單生產注意事項-CR】1.兩側各加開一個spot cooling增加冷卻效果。 (RMK00717) . 【美加訂單生產注意事項-CR】2.發生毛邊時，請降速生產減輕毛邊程度，暫留討論後再處置。 (RMK00717) | 訂單:2510EFE003/006 CG1 <生產備註> 事項如下 . 鍍鋅表面不可有鋅痕、壓痕、凹陷、及刮傷 、應變痕等。 (RMK00054) . 此經銷商保證平均厚度在1/2厚度公差內，厚度量測NG時，如單位長度符合範圍，請放行 (RMK00402) . 此客戶有保證 全板形 急峻度 ≦ 0.7% ( ≦ 12 I-UNIT ) (RMK00583) . 【美加訂單生產注意事項-CG1】副操確認完回控制室後，於生產排程鋼號旁簽名紀錄，以利後續追查(該排程生產完，排程單將保留)。 (RMK00717) . 【美加訂單生產注意事項-CG1】中央段副操每顆銲道出Pot時觀察銲道同時，確認Beaver Tail與鋼板接觸之Guide Roll羊毛氈狀況，並適時添加潤滑油(避免乾掉)。 (RMK00717) | 訂單:2510EFE003/006 CG2 <生產備註> 事項如下 . 鍍鋅表面不可有鋅痕、壓痕、凹陷、及刮傷 、應變痕等。 (RMK00054) . 此經銷商保證平均厚度在1/2厚度公差內，厚度量測NG時，如單位長度符合範圍，請放行 (RMK00402) . 此客戶有保證 全板形 急峻度 ≦ 0.7% ( ≦ 12 I-UNIT ) (RMK00583) . 【美加訂單生產注意事項-CG2】1.使用SUB-NOZZLE (RMK00717) | 訂單:2510EFE003/006 CC1 <生產備註> 事項如下 . 正面面漆(20U)及正面總膜厚(25U)要求管制90%以上之膜厚,未達標準降級. (RMK00054) . 若背面面漆(20U)及背面總膜厚(25U)時要求管制90%以上之膜厚,未達標準降級 (RMK00054) . 面漆=18U(90%)~請購基準22U(110%),標準板總膜厚=5+20U(100%面漆). (RMK00054) . 30CM*全寬*留1塊給LAB及1塊給塗料商, (RMK00054) . 【色差】1.1.此客戶對面漆(非B開頭之色碼)目視色差要求較高,請依限度樣本進行目視色差管制★--->發生過訴賠 (RMK00248) . 【色差】1.2.若針對特殊顏色需特別管理時，請品檢忽略1.1.的規定以特別規定為主 (RMK00248) . 此經銷商保證平均厚度在1/2厚度公差內，厚度量測NG時，如單位長度符合範圍，請放行 (RMK00402) . 【捲取】注意！本單為直立式包裝。禁用STAGGER捲取送包裝！送RCL重處理例外。 (RMK00512) . 此客戶有保證 全板形 急峻度 ≦ 0.7% ( ≦ 12 I-UNIT ) (RMK00583) . 【水痕】因TOP 為YCP 近似深黑色水痕可能嚴重，因此指定CC1生產注意W/Q 使用純水與水量控制 (RMK00588) . 【水痕】因YCP 近似深黑色水痕可能嚴重，因此指定CC1生產注意W/Q 使用純水與水量控制 (RMK00596) . 【美加訂單生產注意事項-CCP】1.請烤漆入口依照正背面漆鋼捲投向規定進行鋼捲投入。 (RMK00717) . 【美加訂單生產注意事項-CCP】2.烤漆入口依照鋼捲投向規定進行鋼捲投入。(CR1/CG1 CR2/CG2-->正向入料。CR1/CG2 CR2/CG1-->反向入料) (RMK00717) . 【美加訂單生產注意事項-CCP】3.此訂單背面漆一律採Nature塗裝，塗裝黏度設定40秒以上 (RMK00717) | 訂單:2510EFE003/006 CC2 <生產備註> 事項如下 . 正面面漆(20U)及正面總膜厚(25U)要求管制90%以上之膜厚,未達標準降級. (RMK00054) . 若背面面漆(20U)及背面總膜厚(25U)時要求管制90%以上之膜厚,未達標準降級 (RMK00054) . 面漆=18U(90%)~請購基準22U(110%),標準板總膜厚=5+20U(100%面漆). (RMK00054) . 30CM*全寬*留1塊給LAB及1塊給塗料商, (RMK00054) . 【色差】1.1.此客戶對面漆(非B開頭之色碼)目視色差要求較高,請依限度樣本進行目視色差管制★--->發生過訴賠 (RMK00248) . 【色差】1.2.若針對特殊顏色需特別管理時，請品檢忽略1.1.的規定以特別規定為主 (RMK00248) . 此經銷商保證平均厚度在1/2厚度公差內，厚度量測NG時，如單位長度符合範圍，請放行 (RMK00402) . 【捲取】注意！本單為直立式包裝。禁用STAGGER捲取送包裝！送RCL重處理例外。 (RMK00512) . 此客戶有保證 全板形 急峻度 ≦ 0.7% ( ≦ 12 I-UNIT ) (RMK00583) . 【水痕】因TOP 為YCP 近似深黑色水痕可能嚴重，因此指定CC1生產注意W/Q 使用純水與水量控制 (RMK00588) . 【水痕】因YCP 近似深黑色水痕可能嚴重，因此指定CC1生產注意W/Q 使用純水與水量控制 (RMK00596) . 【美加訂單生產注意事項-CCP】1.請烤漆入口依照正背面漆鋼捲投向規定進行鋼捲投入。 (RMK00717) . 【美加訂單生產注意事項-CCP】2.烤漆入口依照鋼捲投向規定進行鋼捲投入。(CR1/CG1 CR2/CG2-->正向入料。CR1/CG2 CR2/CG1-->反向入料) (RMK00717) . 【美加訂單生產注意事項-CCP】3.此訂單背面漆一律採Nature塗裝，塗裝黏度設定40秒以上 (RMK00717) | 訂單:2510EFE003/006 RCL <生產備註> 事項如下 . 【捲取】注意！本單為直立式包裝。禁用STAGGER捲取送包裝！送RCL重處理例外。 (RMK00512) | 訂單:2510EFE003/006 CCPK 無 <生產備註> 事項 | 訂單:2510EFE003/006 CGQC 無 <品檢備註> 事項 | 訂單:2510EFE003/006 CCQC <品檢備註> 事項如下 . 【色差】1.1.此客戶對面漆(非B開頭之色碼)目視色差要求較高,請依限度樣本進行目視色差管制★--->發生過訴賠 (RMK00248) . 【色差】1.2.若針對特殊顏色需特別管理時，請品檢忽略1.1.的規定以特別規定為主 (RMK00248) . 【捲取】注意！本單為直立式包裝。禁用STAGGER捲取送包裝！送RCL重處理例外。 (RMK00512) . 【水痕】因TOP 為YCP 近似深黑色水痕可能嚴重，因此指定CC1生產注意W/Q 使用純水與水量控制 (RMK00588) | 訂單:2510EFE003/006 TOL 無 <生產備註> 事項 |  | 訂單 2510EFE003/006 修改記錄如下: 20250904 13:56:57 (06023) 退火碼: >> S1, 用途碼: >> COG007, 背面標示: >> S000, 訂單背面顏色(五碼): >> BW73Z, 背面漆膜厚: >> NOM, 背面漆塗漆型式幾塗幾烤: >> 2, 鉻酸鹽: >> Z, 訂單厚度: >> 0.015, 訂單重: >> 40, 重量容許率(下限): >> 10, 重量容許率(上限): >> 10, 訂單寬度: >> 36, 鍍製方式: >> AC, 鋼捲內徑: >> 508, 鋼捲下限重: >> 3, 鋼捲上限重: >> 4.5, 壓花條件碼: >> -, 表面花紋: >> R, 綠色識別碼: >> -, 印刷輥號: >> -, 產品代碼: >> PPGL, 皮膜碼: >> -, 單位別: >> I, 油品種類: >> Z, 塗油量: >> Z, 包裝代碼: >> E0 , 保護膜碼: >> -, 客戶試片取樣型式: >> -, 調質碼: >> S, 套筒碼: >> P , 規格: >> A792SSGR33, 製造標準: >> ASTM, 表面處理劑種類: >> Z, 表面處理劑塗佈量: >> Z, 伸長率測試: >> N, 硬度測試碼: >> N, 抗拉強度測試: >> N, 降伏強度測試: >> N, 厚度變異: >> 0, 訂單正面顏色(五碼): >> SYT9P, 正面漆膜厚: >> 25, 正面漆塗漆型式幾塗幾烤: >> 2, 修邊碼: >> Y, 重量碼: >> AW, 鋼捲捲向: >> O, 鍍層碼: >> AZ50, | F:保證1/2 ASTM 厚度公差
PPGL | 2510EFE003/007 |  | 1. 製造標準為MS、ASTM或銷新加坡之訂單，若無技術指定優先用料，請優先使用國內料，勿使用ANFEN (OFP00406)-{.不符.} | 1. 製造標準為MS、ASTM或銷新加坡之訂單，若無技術指定優先用料，請優先使用國內料，勿使用ANFEN (OFP00406)-{.不符.} 2. 【提醒】！本單為直立式包裝，嚴禁鍍鋅或烤漆後以STAGGER捲取 (OFP00451)-{.不符.} 3. ※超耐候一系列用途要確認是否有英制公差需求，有英制公差需求時選配碼用ON027※ (OFP00680)-{.不符.} 4. 此經銷商有簽訂1/2厚度公差保證(無厚度變異),請調整冷軋與鍍鋅厚度公差管制範圍. 保證 ASTM 厚度公差 (OFP00180)-{.不符.} | 訂單:2510EFE003/007 CPL <生產備註> 事項如下 . 除HGI/ HGL 訂單邊緣不噴油. 其餘皆側緣噴油 (RMK00285) . 【美加訂單生產注意事項-CPL】1.客戶美加地區訂單實施修邊刀最大使用顆數上限(20顆) (RMK00717) . 【美加訂單生產注意事項-CPL】2.排程備註:注意修邊品質與毛邊 (RMK00717) . 【美加訂單生產注意事項-CPL】3.去毛邊輥的管制：兩側壓力均設定1.0 kg/cm2 (RMK00717) | 訂單:2510EFE003/007 CR1 <生產備註> 事項如下 . 此經銷商保證平均厚度在1/2厚度公差內，厚度量測NG時，如單位長度符合範圍，請放行 (RMK00402) . 此客戶有保證 全板形 急峻度 ≦ 0.7% ( ≦ 12 I-UNIT ) (RMK00583) . 【美加訂單生產注意事項-CR】1.兩側各加開一個spot cooling增加冷卻效果。 (RMK00717) . 【美加訂單生產注意事項-CR】2.發生毛邊時，請降速生產減輕毛邊程度，暫留討論後再處置。 (RMK00717) | 訂單:2510EFE003/007 CR2 <生產備註> 事項如下 . 此經銷商保證平均厚度在1/2厚度公差內，厚度量測NG時，如單位長度符合範圍，請放行 (RMK00402) . 此客戶有保證 全板形 急峻度 ≦ 0.7% ( ≦ 12 I-UNIT ) (RMK00583) . 【美加訂單生產注意事項-CR】1.兩側各加開一個spot cooling增加冷卻效果。 (RMK00717) . 【美加訂單生產注意事項-CR】2.發生毛邊時，請降速生產減輕毛邊程度，暫留討論後再處置。 (RMK00717) | 訂單:2510EFE003/007 CG1 <生產備註> 事項如下 . 鍍鋅表面不可有鋅痕、壓痕、凹陷、及刮傷 、應變痕等。 (RMK00054) . 此經銷商保證平均厚度在1/2厚度公差內，厚度量測NG時，如單位長度符合範圍，請放行 (RMK00402) . 此客戶有保證 全板形 急峻度 ≦ 0.7% ( ≦ 12 I-UNIT ) (RMK00583) . 【美加訂單生產注意事項-CG1】副操確認完回控制室後，於生產排程鋼號旁簽名紀錄，以利後續追查(該排程生產完，排程單將保留)。 (RMK00717) . 【美加訂單生產注意事項-CG1】中央段副操每顆銲道出Pot時觀察銲道同時，確認Beaver Tail與鋼板接觸之Guide Roll羊毛氈狀況，並適時添加潤滑油(避免乾掉)。 (RMK00717) | 訂單:2510EFE003/007 CG2 <生產備註> 事項如下 . 鍍鋅表面不可有鋅痕、壓痕、凹陷、及刮傷 、應變痕等。 (RMK00054) . 此經銷商保證平均厚度在1/2厚度公差內，厚度量測NG時，如單位長度符合範圍，請放行 (RMK00402) . 此客戶有保證 全板形 急峻度 ≦ 0.7% ( ≦ 12 I-UNIT ) (RMK00583) . 【美加訂單生產注意事項-CG2】1.使用SUB-NOZZLE (RMK00717) | 訂單:2510EFE003/007 CC1 <生產備註> 事項如下 . 正面面漆(20U)及正面總膜厚(25U)要求管制90%以上之膜厚,未達標準降級. (RMK00054) . 若背面面漆(20U)及背面總膜厚(25U)時要求管制90%以上之膜厚,未達標準降級 (RMK00054) . 面漆=18U(90%)~請購基準22U(110%),標準板總膜厚=5+20U(100%面漆). (RMK00054) . 30CM*全寬*留1塊給LAB及1塊給塗料商, (RMK00054) . 【色差】1.1.此客戶對面漆(非B開頭之色碼)目視色差要求較高,請依限度樣本進行目視色差管制★--->發生過訴賠 (RMK00248) . 【色差】1.2.若針對特殊顏色需特別管理時，請品檢忽略1.1.的規定以特別規定為主 (RMK00248) . 此經銷商保證平均厚度在1/2厚度公差內，厚度量測NG時，如單位長度符合範圍，請放行 (RMK00402) . 【捲取】注意！本單為直立式包裝。禁用STAGGER捲取送包裝！送RCL重處理例外。 (RMK00512) . 此客戶有保證 全板形 急峻度 ≦ 0.7% ( ≦ 12 I-UNIT ) (RMK00583) . 【美加訂單生產注意事項-CCP】1.請烤漆入口依照正背面漆鋼捲投向規定進行鋼捲投入。 (RMK00717) . 【美加訂單生產注意事項-CCP】2.烤漆入口依照鋼捲投向規定進行鋼捲投入。(CR1/CG1 CR2/CG2-->正向入料。CR1/CG2 CR2/CG1-->反向入料) (RMK00717) . 【美加訂單生產注意事項-CCP】3.此訂單背面漆一律採Nature塗裝，塗裝黏度設定40秒以上 (RMK00717) | 訂單:2510EFE003/007 CC2 <生產備註> 事項如下 . 正面面漆(20U)及正面總膜厚(25U)要求管制90%以上之膜厚,未達標準降級. (RMK00054) . 若背面面漆(20U)及背面總膜厚(25U)時要求管制90%以上之膜厚,未達標準降級 (RMK00054) . 面漆=18U(90%)~請購基準22U(110%),標準板總膜厚=5+20U(100%面漆). (RMK00054) . 30CM*全寬*留1塊給LAB及1塊給塗料商, (RMK00054) . 【色差】1.1.此客戶對面漆(非B開頭之色碼)目視色差要求較高,請依限度樣本進行目視色差管制★--->發生過訴賠 (RMK00248) . 【色差】1.2.若針對特殊顏色需特別管理時，請品檢忽略1.1.的規定以特別規定為主 (RMK00248) . 此經銷商保證平均厚度在1/2厚度公差內，厚度量測NG時，如單位長度符合範圍，請放行 (RMK00402) . 【捲取】注意！本單為直立式包裝。禁用STAGGER捲取送包裝！送RCL重處理例外。 (RMK00512) . 此客戶有保證 全板形 急峻度 ≦ 0.7% ( ≦ 12 I-UNIT ) (RMK00583) . 【美加訂單生產注意事項-CCP】1.請烤漆入口依照正背面漆鋼捲投向規定進行鋼捲投入。 (RMK00717) . 【美加訂單生產注意事項-CCP】2.烤漆入口依照鋼捲投向規定進行鋼捲投入。(CR1/CG1 CR2/CG2-->正向入料。CR1/CG2 CR2/CG1-->反向入料) (RMK00717) . 【美加訂單生產注意事項-CCP】3.此訂單背面漆一律採Nature塗裝，塗裝黏度設定40秒以上 (RMK00717) | 訂單:2510EFE003/007 RCL <生產備註> 事項如下 . 【捲取】注意！本單為直立式包裝。禁用STAGGER捲取送包裝！送RCL重處理例外。 (RMK00512) | 訂單:2510EFE003/007 CCPK 無 <生產備註> 事項 | 訂單:2510EFE003/007 CGQC 無 <品檢備註> 事項 | 訂單:2510EFE003/007 CCQC <品檢備註> 事項如下 . 【色差】1.1.此客戶對面漆(非B開頭之色碼)目視色差要求較高,請依限度樣本進行目視色差管制★--->發生過訴賠 (RMK00248) . 【色差】1.2.若針對特殊顏色需特別管理時，請品檢忽略1.1.的規定以特別規定為主 (RMK00248) . 【捲取】注意！本單為直立式包裝。禁用STAGGER捲取送包裝！送RCL重處理例外。 (RMK00512) | 訂單:2510EFE003/007 TOL 無 <生產備註> 事項 |  | 訂單 2510EFE003/007 修改記錄如下: 20250904 13:57:00 (06023) 退火碼: >> S1, 用途碼: >> COG003, 背面標示: >> S000, 訂單背面顏色(五碼): >> BW73Z, 背面漆膜厚: >> NOM, 背面漆塗漆型式幾塗幾烤: >> 2, 鉻酸鹽: >> Z, 訂單厚度: >> 0.015, 訂單重: >> 20, 重量容許率(下限): >> 10, 重量容許率(上限): >> 10, 訂單寬度: >> 36, 鍍製方式: >> AC, 鋼捲內徑: >> 508, 鋼捲下限重: >> 3, 鋼捲上限重: >> 4.5, 壓花條件碼: >> -, 表面花紋: >> R, 綠色識別碼: >> -, 印刷輥號: >> -, 產品代碼: >> PPGL, 皮膜碼: >> -, 單位別: >> I, 油品種類: >> Z, 塗油量: >> Z, 包裝代碼: >> E0 , 保護膜碼: >> -, 客戶試片取樣型式: >> -, 調質碼: >> S, 套筒碼: >> P , 規格: >> A792SSGR33, 製造標準: >> ASTM, 表面處理劑種類: >> Z, 表面處理劑塗佈量: >> Z, 伸長率測試: >> N, 硬度測試碼: >> N, 抗拉強度測試: >> N, 降伏強度測試: >> N, 厚度變異: >> 0, 訂單正面顏色(五碼): >> SYH46, 正面漆膜厚: >> 25, 正面漆塗漆型式幾塗幾烤: >> 2, 修邊碼: >> Y, 重量碼: >> AW, 鋼捲捲向: >> O, 鍍層碼: >> AZ50, | F:保證1/2 ASTM 厚度公差
PPGL | 2510EFE003/008 |  | 1. 製造標準為MS、ASTM或銷新加坡之訂單，若無技術指定優先用料，請優先使用國內料，勿使用ANFEN (OFP00406)-{.不符.} | 1. 製造標準為MS、ASTM或銷新加坡之訂單，若無技術指定優先用料，請優先使用國內料，勿使用ANFEN (OFP00406)-{.不符.} 2. 【提醒】！本單為直立式包裝，嚴禁鍍鋅或烤漆後以STAGGER捲取 (OFP00451)-{.不符.} 3. ※超耐候一系列用途要確認是否有英制公差需求，有英制公差需求時選配碼用ON027※ (OFP00680)-{.不符.} 4. 此經銷商有簽訂1/2厚度公差保證(無厚度變異),請調整冷軋與鍍鋅厚度公差管制範圍. 保證 ASTM 厚度公差 (OFP00180)-{.不符.} | 訂單:2510EFE003/008 CPL <生產備註> 事項如下 . 除HGI/ HGL 訂單邊緣不噴油. 其餘皆側緣噴油 (RMK00285) . 【美加訂單生產注意事項-CPL】1.客戶美加地區訂單實施修邊刀最大使用顆數上限(20顆) (RMK00717) . 【美加訂單生產注意事項-CPL】2.排程備註:注意修邊品質與毛邊 (RMK00717) . 【美加訂單生產注意事項-CPL】3.去毛邊輥的管制：兩側壓力均設定1.0 kg/cm2 (RMK00717) | 訂單:2510EFE003/008 CR1 <生產備註> 事項如下 . 此經銷商保證平均厚度在1/2厚度公差內，厚度量測NG時，如單位長度符合範圍，請放行 (RMK00402) . 此客戶有保證 全板形 急峻度 ≦ 0.7% ( ≦ 12 I-UNIT ) (RMK00583) . 【美加訂單生產注意事項-CR】1.兩側各加開一個spot cooling增加冷卻效果。 (RMK00717) . 【美加訂單生產注意事項-CR】2.發生毛邊時，請降速生產減輕毛邊程度，暫留討論後再處置。 (RMK00717) | 訂單:2510EFE003/008 CR2 <生產備註> 事項如下 . 此經銷商保證平均厚度在1/2厚度公差內，厚度量測NG時，如單位長度符合範圍，請放行 (RMK00402) . 此客戶有保證 全板形 急峻度 ≦ 0.7% ( ≦ 12 I-UNIT ) (RMK00583) . 【美加訂單生產注意事項-CR】1.兩側各加開一個spot cooling增加冷卻效果。 (RMK00717) . 【美加訂單生產注意事項-CR】2.發生毛邊時，請降速生產減輕毛邊程度，暫留討論後再處置。 (RMK00717) | 訂單:2510EFE003/008 CG1 <生產備註> 事項如下 . 鍍鋅表面不可有鋅痕、壓痕、凹陷、及刮傷 、應變痕等。 (RMK00054) . 此經銷商保證平均厚度在1/2厚度公差內，厚度量測NG時，如單位長度符合範圍，請放行 (RMK00402) . 鍍層 AZ150 (含) 以上 , 鋅花等級 C~E 目標D，避免鋅花晶界明顯後續造成烤漆點狀未塗漆。 (RMK00565) . 此客戶有保證 全板形 急峻度 ≦ 0.7% ( ≦ 12 I-UNIT ) (RMK00583) . 【美加訂單生產注意事項-CG1】副操確認完回控制室後，於生產排程鋼號旁簽名紀錄，以利後續追查(該排程生產完，排程單將保留)。 (RMK00717) . 【美加訂單生產注意事項-CG1】中央段副操每顆銲道出Pot時觀察銲道同時，確認Beaver Tail與鋼板接觸之Guide Roll羊毛氈狀況，並適時添加潤滑油(避免乾掉)。 (RMK00717) | 訂單:2510EFE003/008 CG2 <生產備註> 事項如下 . 鍍鋅表面不可有鋅痕、壓痕、凹陷、及刮傷 、應變痕等。 (RMK00054) . 此經銷商保證平均厚度在1/2厚度公差內，厚度量測NG時，如單位長度符合範圍，請放行 (RMK00402) . 鍍層 AZ150 (含) 以上 , 鋅花等級 C~E 目標D，避免鋅花晶界明顯後續造成烤漆點狀未塗漆。 (RMK00565) . 此客戶有保證 全板形 急峻度 ≦ 0.7% ( ≦ 12 I-UNIT ) (RMK00583) . 【美加訂單生產注意事項-CG2】1.使用SUB-NOZZLE (RMK00717) | 訂單:2510EFE003/008 CC1 <生產備註> 事項如下 . 正面面漆(20U)及正面總膜厚(25U)要求管制90%以上之膜厚,未達標準降級. (RMK00054) . 若背面面漆(20U)及背面總膜厚(25U)時要求管制90%以上之膜厚,未達標準降級 (RMK00054) . 面漆=18U(90%)~請購基準22U(110%),標準板總膜厚=5+20U(100%面漆). (RMK00054) . 30CM*全寬*留1塊給LAB及1塊給塗料商, (RMK00054) . 【色差】1.1.此客戶對面漆(非B開頭之色碼)目視色差要求較高,請依限度樣本進行目視色差管制★--->發生過訴賠 (RMK00248) . 【色差】1.2.若針對特殊顏色需特別管理時，請品檢忽略1.1.的規定以特別規定為主 (RMK00248) . 此經銷商保證平均厚度在1/2厚度公差內，厚度量測NG時，如單位長度符合範圍，請放行 (RMK00402) . 【捲取】注意！本單為直立式包裝。禁用STAGGER捲取送包裝！送RCL重處理例外。 (RMK00512) . 【抽氣量】白色系在CC1生產時,FINISH抽氣量請設定250,如生產中發生色差b值異常升高,請股長再加大抽氣量因應 (RMK00560) . 此客戶有保證 全板形 急峻度 ≦ 0.7% ( ≦ 12 I-UNIT ) (RMK00583) . 【美加訂單生產注意事項-CCP】1.請烤漆入口依照正背面漆鋼捲投向規定進行鋼捲投入。 (RMK00717) . 【美加訂單生產注意事項-CCP】2.烤漆入口依照鋼捲投向規定進行鋼捲投入。(CR1/CG1 CR2/CG2-->正向入料。CR1/CG2 CR2/CG1-->反向入料) (RMK00717) . 【美加訂單生產注意事項-CCP】3.此訂單背面漆一律採Nature塗裝，塗裝黏度設定40秒以上 (RMK00717) | 訂單:2510EFE003/008 CC2 <生產備註> 事項如下 . 正面面漆(20U)及正面總膜厚(25U)要求管制90%以上之膜厚,未達標準降級. (RMK00054) . 若背面面漆(20U)及背面總膜厚(25U)時要求管制90%以上之膜厚,未達標準降級 (RMK00054) . 面漆=18U(90%)~請購基準22U(110%),標準板總膜厚=5+20U(100%面漆). (RMK00054) . 30CM*全寬*留1塊給LAB及1塊給塗料商, (RMK00054) . 【色差】1.1.此客戶對面漆(非B開頭之色碼)目視色差要求較高,請依限度樣本進行目視色差管制★--->發生過訴賠 (RMK00248) . 【色差】1.2.若針對特殊顏色需特別管理時，請品檢忽略1.1.的規定以特別規定為主 (RMK00248) . 此經銷商保證平均厚度在1/2厚度公差內，厚度量測NG時，如單位長度符合範圍，請放行 (RMK00402) . 【捲取】注意！本單為直立式包裝。禁用STAGGER捲取送包裝！送RCL重處理例外。 (RMK00512) . 【抽氣量】白色系在CC1生產時,FINISH抽氣量請設定250,如生產中發生色差b值異常升高,請股長再加大抽氣量因應 (RMK00560) . 此客戶有保證 全板形 急峻度 ≦ 0.7% ( ≦ 12 I-UNIT ) (RMK00583) . 【美加訂單生產注意事項-CCP】1.請烤漆入口依照正背面漆鋼捲投向規定進行鋼捲投入。 (RMK00717) . 【美加訂單生產注意事項-CCP】2.烤漆入口依照鋼捲投向規定進行鋼捲投入。(CR1/CG1 CR2/CG2-->正向入料。CR1/CG2 CR2/CG1-->反向入料) (RMK00717) . 【美加訂單生產注意事項-CCP】3.此訂單背面漆一律採Nature塗裝，塗裝黏度設定40秒以上 (RMK00717) | 訂單:2510EFE003/008 RCL <生產備註> 事項如下 . 【捲取】注意！本單為直立式包裝。禁用STAGGER捲取送包裝！送RCL重處理例外。 (RMK00512) | 訂單:2510EFE003/008 CCPK 無 <生產備註> 事項 | 訂單:2510EFE003/008 CGQC <品檢備註> 事項如下 . 鍍層 AZ150 (含) 以上 , 鋅花等級 C~E 目標D，避免鋅花晶界明顯後續造成烤漆點狀未塗漆。 (RMK00565) | 訂單:2510EFE003/008 CCQC <品檢備註> 事項如下 . 【色差】1.1.此客戶對面漆(非B開頭之色碼)目視色差要求較高,請依限度樣本進行目視色差管制★--->發生過訴賠 (RMK00248) . 【色差】1.2.若針對特殊顏色需特別管理時，請品檢忽略1.1.的規定以特別規定為主 (RMK00248) . 【捲取】注意！本單為直立式包裝。禁用STAGGER捲取送包裝！送RCL重處理例外。 (RMK00512) | 訂單:2510EFE003/008 TOL 無 <生產備註> 事項 |  | 訂單 2510EFE003/008 修改記錄如下: 20250904 13:57:03 (06023) 退火碼: >> H2, 用途碼: >> COG003, 背面標示: >> S000, 訂單背面顏色(五碼): >> BW73Z, 背面漆膜厚: >> NOM, 背面漆塗漆型式幾塗幾烤: >> 2, 鉻酸鹽: >> Z, 訂單厚度: >> 0.02, 訂單重: >> 40, 重量容許率(下限): >> 10, 重量容許率(上限): >> 10, 訂單寬度: >> 43, 鍍製方式: >> AC, 鋼捲內徑: >> 508, 鋼捲下限重: >> 3, 鋼捲上限重: >> 4.5, 壓花條件碼: >> -, 表面花紋: >> R, 綠色識別碼: >> -, 印刷輥號: >> -, 產品代碼: >> PPGL, 皮膜碼: >> -, 單位別: >> I, 油品種類: >> Z, 塗油量: >> Z, 包裝代碼: >> E0 , 保護膜碼: >> -, 客戶試片取樣型式: >> -, 調質碼: >> S, 套筒碼: >> P , 規格: >> A792SSGR80, 製造標準: >> ASTM, 表面處理劑種類: >> Z, 表面處理劑塗佈量: >> Z, 伸長率測試: >> N, 硬度測試碼: >> N, 抗拉強度測試: >> N, 降伏強度測試: >> N, 厚度變異: >> 0, 訂單正面顏色(五碼): >> SWH68, 正面漆膜厚: >> 25, 正面漆塗漆型式幾塗幾烤: >> 2, 修邊碼: >> Y, 重量碼: >> AW, 鋼捲捲向: >> O, 鍍層碼: >> AZ50, | F:保證1/2 ASTM 厚度公差
PPGL | 2510EFE003/009 |  | 1. 製造標準為MS、ASTM或銷新加坡之訂單，若無技術指定優先用料，請優先使用國內料，勿使用ANFEN (OFP00406)-{.不符.} | 1. 製造標準為MS、ASTM或銷新加坡之訂單，若無技術指定優先用料，請優先使用國內料，勿使用ANFEN (OFP00406)-{.不符.} 2. 【提醒】！本單為直立式包裝，嚴禁鍍鋅或烤漆後以STAGGER捲取 (OFP00451)-{.不符.} 3. ※超耐候一系列用途要確認是否有英制公差需求，有英制公差需求時選配碼用ON027※ (OFP00680)-{.不符.} 4. 此經銷商有簽訂1/2厚度公差保證(無厚度變異),請調整冷軋與鍍鋅厚度公差管制範圍. 保證 ASTM 厚度公差 (OFP00180)-{.不符.} | 訂單:2510EFE003/009 CPL <生產備註> 事項如下 . 除HGI/ HGL 訂單邊緣不噴油. 其餘皆側緣噴油 (RMK00285) . 【美加訂單生產注意事項-CPL】1.客戶美加地區訂單實施修邊刀最大使用顆數上限(20顆) (RMK00717) . 【美加訂單生產注意事項-CPL】2.排程備註:注意修邊品質與毛邊 (RMK00717) . 【美加訂單生產注意事項-CPL】3.去毛邊輥的管制：兩側壓力均設定1.0 kg/cm2 (RMK00717) | 訂單:2510EFE003/009 CR1 <生產備註> 事項如下 . 此經銷商保證平均厚度在1/2厚度公差內，厚度量測NG時，如單位長度符合範圍，請放行 (RMK00402) . 此客戶有保證 全板形 急峻度 ≦ 0.7% ( ≦ 12 I-UNIT ) (RMK00583) . 【美加訂單生產注意事項-CR】1.兩側各加開一個spot cooling增加冷卻效果。 (RMK00717) . 【美加訂單生產注意事項-CR】2.發生毛邊時，請降速生產減輕毛邊程度，暫留討論後再處置。 (RMK00717) | 訂單:2510EFE003/009 CR2 <生產備註> 事項如下 . 此經銷商保證平均厚度在1/2厚度公差內，厚度量測NG時，如單位長度符合範圍，請放行 (RMK00402) . 此客戶有保證 全板形 急峻度 ≦ 0.7% ( ≦ 12 I-UNIT ) (RMK00583) . 【美加訂單生產注意事項-CR】1.兩側各加開一個spot cooling增加冷卻效果。 (RMK00717) . 【美加訂單生產注意事項-CR】2.發生毛邊時，請降速生產減輕毛邊程度，暫留討論後再處置。 (RMK00717) | 訂單:2510EFE003/009 CG1 <生產備註> 事項如下 . 鍍鋅表面不可有鋅痕、壓痕、凹陷、及刮傷 、應變痕等。 (RMK00054) . 此經銷商保證平均厚度在1/2厚度公差內，厚度量測NG時，如單位長度符合範圍，請放行 (RMK00402) . 此客戶有保證 全板形 急峻度 ≦ 0.7% ( ≦ 12 I-UNIT ) (RMK00583) . 【美加訂單生產注意事項-CG1】副操確認完回控制室後，於生產排程鋼號旁簽名紀錄，以利後續追查(該排程生產完，排程單將保留)。 (RMK00717) . 【美加訂單生產注意事項-CG1】中央段副操每顆銲道出Pot時觀察銲道同時，確認Beaver Tail與鋼板接觸之Guide Roll羊毛氈狀況，並適時添加潤滑油(避免乾掉)。 (RMK00717) | 訂單:2510EFE003/009 CG2 <生產備註> 事項如下 . 鍍鋅表面不可有鋅痕、壓痕、凹陷、及刮傷 、應變痕等。 (RMK00054) . 此經銷商保證平均厚度在1/2厚度公差內，厚度量測NG時，如單位長度符合範圍，請放行 (RMK00402) . 此客戶有保證 全板形 急峻度 ≦ 0.7% ( ≦ 12 I-UNIT ) (RMK00583) . 【美加訂單生產注意事項-CG2】1.使用SUB-NOZZLE (RMK00717) | 訂單:2510EFE003/009 CC1 <生產備註> 事項如下 . 正面面漆(20U)及正面總膜厚(25U)要求管制90%以上之膜厚,未達標準降級. (RMK00054) . 若背面面漆(20U)及背面總膜厚(25U)時要求管制90%以上之膜厚,未達標準降級 (RMK00054) . 面漆=18U(90%)~請購基準22U(110%),標準板總膜厚=5+20U(100%面漆). (RMK00054) . 30CM*全寬*留1塊給LAB及1塊給塗料商, (RMK00054) . 【色差】1.1.此客戶對面漆(非B開頭之色碼)目視色差要求較高,請依限度樣本進行目視色差管制★--->發生過訴賠 (RMK00248) . 【色差】1.2.若針對特殊顏色需特別管理時，請品檢忽略1.1.的規定以特別規定為主 (RMK00248) . 此經銷商保證平均厚度在1/2厚度公差內，厚度量測NG時，如單位長度符合範圍，請放行 (RMK00402) . 【捲取】注意！本單為直立式包裝。禁用STAGGER捲取送包裝！送RCL重處理例外。 (RMK00512) . 此客戶有保證 全板形 急峻度 ≦ 0.7% ( ≦ 12 I-UNIT ) (RMK00583) . 【水痕】因TOP 為YCP 近似深黑色水痕可能嚴重，因此指定CC1生產注意W/Q 使用純水與水量控制 (RMK00588) . 【水痕】因YCP 近似深黑色水痕可能嚴重，因此指定CC1生產注意W/Q 使用純水與水量控制 (RMK00596) . 【美加訂單生產注意事項-CCP】1.請烤漆入口依照正背面漆鋼捲投向規定進行鋼捲投入。 (RMK00717) . 【美加訂單生產注意事項-CCP】2.烤漆入口依照鋼捲投向規定進行鋼捲投入。(CR1/CG1 CR2/CG2-->正向入料。CR1/CG2 CR2/CG1-->反向入料) (RMK00717) . 【美加訂單生產注意事項-CCP】3.此訂單背面漆一律採Nature塗裝，塗裝黏度設定40秒以上 (RMK00717) | 訂單:2510EFE003/009 CC2 <生產備註> 事項如下 . 正面面漆(20U)及正面總膜厚(25U)要求管制90%以上之膜厚,未達標準降級. (RMK00054) . 若背面面漆(20U)及背面總膜厚(25U)時要求管制90%以上之膜厚,未達標準降級 (RMK00054) . 面漆=18U(90%)~請購基準22U(110%),標準板總膜厚=5+20U(100%面漆). (RMK00054) . 30CM*全寬*留1塊給LAB及1塊給塗料商, (RMK00054) . 【色差】1.1.此客戶對面漆(非B開頭之色碼)目視色差要求較高,請依限度樣本進行目視色差管制★--->發生過訴賠 (RMK00248) . 【色差】1.2.若針對特殊顏色需特別管理時，請品檢忽略1.1.的規定以特別規定為主 (RMK00248) . 此經銷商保證平均厚度在1/2厚度公差內，厚度量測NG時，如單位長度符合範圍，請放行 (RMK00402) . 【捲取】注意！本單為直立式包裝。禁用STAGGER捲取送包裝！送RCL重處理例外。 (RMK00512) . 此客戶有保證 全板形 急峻度 ≦ 0.7% ( ≦ 12 I-UNIT ) (RMK00583) . 【水痕】因TOP 為YCP 近似深黑色水痕可能嚴重，因此指定CC1生產注意W/Q 使用純水與水量控制 (RMK00588) . 【水痕】因YCP 近似深黑色水痕可能嚴重，因此指定CC1生產注意W/Q 使用純水與水量控制 (RMK00596) . 【美加訂單生產注意事項-CCP】1.請烤漆入口依照正背面漆鋼捲投向規定進行鋼捲投入。 (RMK00717) . 【美加訂單生產注意事項-CCP】2.烤漆入口依照鋼捲投向規定進行鋼捲投入。(CR1/CG1 CR2/CG2-->正向入料。CR1/CG2 CR2/CG1-->反向入料) (RMK00717) . 【美加訂單生產注意事項-CCP】3.此訂單背面漆一律採Nature塗裝，塗裝黏度設定40秒以上 (RMK00717) | 訂單:2510EFE003/009 RCL <生產備註> 事項如下 . 【捲取】注意！本單為直立式包裝。禁用STAGGER捲取送包裝！送RCL重處理例外。 (RMK00512) | 訂單:2510EFE003/009 CCPK 無 <生產備註> 事項 | 訂單:2510EFE003/009 CGQC 無 <品檢備註> 事項 | 訂單:2510EFE003/009 CCQC <品檢備註> 事項如下 . 【色差】1.1.此客戶對面漆(非B開頭之色碼)目視色差要求較高,請依限度樣本進行目視色差管制★--->發生過訴賠 (RMK00248) . 【色差】1.2.若針對特殊顏色需特別管理時，請品檢忽略1.1.的規定以特別規定為主 (RMK00248) . 【捲取】注意！本單為直立式包裝。禁用STAGGER捲取送包裝！送RCL重處理例外。 (RMK00512) . 【水痕】因TOP 為YCP 近似深黑色水痕可能嚴重，因此指定CC1生產注意W/Q 使用純水與水量控制 (RMK00588) | 訂單:2510EFE003/009 TOL 無 <生產備註> 事項 |  | 訂單 2510EFE003/009 修改記錄如下: 20250904 13:57:05 (06023) 退火碼: >> S1, 用途碼: >> COG007, 背面標示: >> S000, 訂單背面顏色(五碼): >> BW73Z, 背面漆膜厚: >> NOM, 背面漆塗漆型式幾塗幾烤: >> 2, 鉻酸鹽: >> Z, 訂單厚度: >> 0.02, 訂單重: >> 80, 重量容許率(下限): >> 10, 重量容許率(上限): >> 10, 訂單寬度: >> 48, 鍍製方式: >> AC, 鋼捲內徑: >> 508, 鋼捲下限重: >> 3, 鋼捲上限重: >> 4.5, 壓花條件碼: >> -, 表面花紋: >> R, 綠色識別碼: >> -, 印刷輥號: >> -, 產品代碼: >> PPGL, 皮膜碼: >> -, 單位別: >> I, 油品種類: >> Z, 塗油量: >> Z, 包裝代碼: >> E0 , 保護膜碼: >> -, 客戶試片取樣型式: >> -, 調質碼: >> S, 套筒碼: >> P , 規格: >> A792SSGR33, 製造標準: >> ASTM, 表面處理劑種類: >> Z, 表面處理劑塗佈量: >> Z, 伸長率測試: >> N, 硬度測試碼: >> N, 抗拉強度測試: >> N, 降伏強度測試: >> N, 厚度變異: >> 0, 訂單正面顏色(五碼): >> SYT9P, 正面漆膜厚: >> 25, 正面漆塗漆型式幾塗幾烤: >> 2, 修邊碼: >> Y, 重量碼: >> AW, 鋼捲捲向: >> O, 鍍層碼: >> AZ50, | F:保證1/2 ASTM 厚度公差
PPGL | 2510EFE003/010 | 1. ●依旭台背面（正面漆塗料）發泡黏著性不佳（CC250503），要確認背面是否要發泡● (OFP00739)-{.不符.} | 1. 製造標準為MS、ASTM或銷新加坡之訂單，若無技術指定優先用料，請優先使用國內料，勿使用ANFEN (OFP00406)-{.不符.} | 1. 製造標準為MS、ASTM或銷新加坡之訂單，若無技術指定優先用料，請優先使用國內料，勿使用ANFEN (OFP00406)-{.不符.} 2. 【提醒】！本單為直立式包裝，嚴禁鍍鋅或烤漆後以STAGGER捲取 (OFP00451)-{.不符.} 3. ※超耐候一系列用途要確認是否有英制公差需求，有英制公差需求時選配碼用ON027※ (OFP00680)-{.不符.} 4. ●依旭台背面（正面漆塗料）發泡黏著性不佳（CC250503），要確認背面是否要發泡● (OFP00739)-{.不符.} 5. 此經銷商有簽訂1/2厚度公差保證(無厚度變異),請調整冷軋與鍍鋅厚度公差管制範圍. 保證 ASTM 厚度公差 (OFP00180)-{.不符.} | 訂單:2510EFE003/010 CPL <生產備註> 事項如下 . 本單為烤漆背面大於等於25μ塗裝，軋延後不允許毛邊，請CPL注意修邊狀況 (RMK00124) . 【邊緣品質】此為烤漆背面25μ訂單，請加強檢視鋼捲：邊緣殘剪、側緣鋅渣或毛邊，因為會導致烤漆背面漆轉印正面 (RMK00126) . 除HGI/ HGL 訂單邊緣不噴油. 其餘皆側緣噴油 (RMK00285) . 【美加訂單生產注意事項-CPL】1.客戶美加地區訂單實施修邊刀最大使用顆數上限(20顆) (RMK00717) . 【美加訂單生產注意事項-CPL】2.排程備註:注意修邊品質與毛邊 (RMK00717) . 【美加訂單生產注意事項-CPL】3.去毛邊輥的管制：兩側壓力均設定1.0 kg/cm2 (RMK00717) | 訂單:2510EFE003/010 CR1 <生產備註> 事項如下 . 【邊緣品質】此為烤漆背面25μ訂單，請加強檢視鋼捲：邊緣殘剪、側緣鋅渣或毛邊，因為會導致烤漆背面漆轉印正面 (RMK00126) . 此經銷商保證平均厚度在1/2厚度公差內，厚度量測NG時，如單位長度符合範圍，請放行 (RMK00402) . 此客戶有保證 全板形 急峻度 ≦ 0.7% ( ≦ 12 I-UNIT ) (RMK00583) . 【美加訂單生產注意事項-CR】1.兩側各加開一個spot cooling增加冷卻效果。 (RMK00717) . 【美加訂單生產注意事項-CR】2.發生毛邊時，請降速生產減輕毛邊程度，暫留討論後再處置。 (RMK00717) | 訂單:2510EFE003/010 CR2 <生產備註> 事項如下 . 【邊緣品質】此為烤漆背面25μ訂單，請加強檢視鋼捲：邊緣殘剪、側緣鋅渣或毛邊，因為會導致烤漆背面漆轉印正面 (RMK00126) . 此經銷商保證平均厚度在1/2厚度公差內，厚度量測NG時，如單位長度符合範圍，請放行 (RMK00402) . 此客戶有保證 全板形 急峻度 ≦ 0.7% ( ≦ 12 I-UNIT ) (RMK00583) . 【美加訂單生產注意事項-CR】1.兩側各加開一個spot cooling增加冷卻效果。 (RMK00717) . 【美加訂單生產注意事項-CR】2.發生毛邊時，請降速生產減輕毛邊程度，暫留討論後再處置。 (RMK00717) | 訂單:2510EFE003/010 CG1 <生產備註> 事項如下 . 鍍鋅表面不可有鋅痕、壓痕、凹陷、及刮傷 、應變痕等。 (RMK00054) . 【邊緣品質】此為烤漆背面25μ訂單，請加強檢視鋼捲：邊緣殘剪、側緣鋅渣或毛邊，因為會導致烤漆背面漆轉印正面 (RMK00126) . 本單於烤漆正背面都塗裝正面漆，因此鍍鋅請管制背面表面品質比照正面 (RMK00363) . 此經銷商保證平均厚度在1/2厚度公差內，厚度量測NG時，如單位長度符合範圍，請放行 (RMK00402) . 此客戶有保證 全板形 急峻度 ≦ 0.7% ( ≦ 12 I-UNIT ) (RMK00583) . 【美加訂單生產注意事項-CG1】副操確認完回控制室後，於生產排程鋼號旁簽名紀錄，以利後續追查(該排程生產完，排程單將保留)。 (RMK00717) . 【美加訂單生產注意事項-CG1】中央段副操每顆銲道出Pot時觀察銲道同時，確認Beaver Tail與鋼板接觸之Guide Roll羊毛氈狀況，並適時添加潤滑油(避免乾掉)。 (RMK00717) | 訂單:2510EFE003/010 CG2 <生產備註> 事項如下 . 鍍鋅表面不可有鋅痕、壓痕、凹陷、及刮傷 、應變痕等。 (RMK00054) . 【邊緣品質】此為烤漆背面25μ訂單，請加強檢視鋼捲：邊緣殘剪、側緣鋅渣或毛邊，因為會導致烤漆背面漆轉印正面 (RMK00126) . 本單於烤漆正背面都塗裝正面漆，因此鍍鋅請管制背面表面品質比照正面 (RMK00363) . 此經銷商保證平均厚度在1/2厚度公差內，厚度量測NG時，如單位長度符合範圍，請放行 (RMK00402) . 此客戶有保證 全板形 急峻度 ≦ 0.7% ( ≦ 12 I-UNIT ) (RMK00583) . 【美加訂單生產注意事項-CG2】1.使用SUB-NOZZLE (RMK00717) | 訂單:2510EFE003/010 CC1 <生產備註> 事項如下 . 正面面漆(20U)及正面總膜厚(25U)要求管制90%以上之膜厚,未達標準降級. (RMK00054) . 若背面面漆(20U)及背面總膜厚(25U)時要求管制90%以上之膜厚,未達標準降級 (RMK00054) . 面漆=18U(90%)~請購基準22U(110%),標準板總膜厚=5+20U(100%面漆). (RMK00054) . 30CM*全寬*留1塊給LAB及1塊給塗料商, (RMK00054) . 【邊緣品質】此為烤漆背面25μ訂單，請加強檢視鋼捲：邊緣殘剪、側緣鋅渣或毛邊，因為會導致烤漆背面漆轉印正面 (RMK00126) . 【色差】1.1.此客戶對面漆(非B開頭之色碼)目視色差要求較高,請依限度樣本進行目視色差管制★--->發生過訴賠 (RMK00248) . 【色差】1.2.若針對特殊顏色需特別管理時，請品檢忽略1.1.的規定以特別規定為主 (RMK00248) . 此經銷商保證平均厚度在1/2厚度公差內，厚度量測NG時，如單位長度符合範圍，請放行 (RMK00402) . 【捲取】注意！本單為直立式包裝。禁用STAGGER捲取送包裝！送RCL重處理例外。 (RMK00512) . 此客戶有保證 全板形 急峻度 ≦ 0.7% ( ≦ 12 I-UNIT ) (RMK00583) . 【水痕】因TOP 為YCP 近似深黑色水痕可能嚴重，因此指定CC1生產注意W/Q 使用純水與水量控制 (RMK00588) . 【水痕】因BACK 為YCP 近似深黑色水痕可能嚴重，因此指定CC1生產注意W/Q 使用純水與水量控制 (RMK00589) . 【水痕】因YCP 近似深黑色水痕可能嚴重，因此指定CC1生產注意W/Q 使用純水與水量控制 (RMK00596) . 【美加訂單生產注意事項-CCP】1.請烤漆入口依照正背面漆鋼捲投向規定進行鋼捲投入。 (RMK00717) . 【美加訂單生產注意事項-CCP】2.烤漆入口依照鋼捲投向規定進行鋼捲投入。(CR1/CG1 CR2/CG2-->正向入料。CR1/CG2 CR2/CG1-->反向入料) (RMK00717) . 【美加訂單生產注意事項-CCP】3.此訂單背面漆一律採Nature塗裝，塗裝黏度設定40秒以上 (RMK00717) | 訂單:2510EFE003/010 CC2 <生產備註> 事項如下 . 正面面漆(20U)及正面總膜厚(25U)要求管制90%以上之膜厚,未達標準降級. (RMK00054) . 若背面面漆(20U)及背面總膜厚(25U)時要求管制90%以上之膜厚,未達標準降級 (RMK00054) . 面漆=18U(90%)~請購基準22U(110%),標準板總膜厚=5+20U(100%面漆). (RMK00054) . 30CM*全寬*留1塊給LAB及1塊給塗料商, (RMK00054) . 【邊緣品質】此為烤漆背面25μ訂單，請加強檢視鋼捲：邊緣殘剪、側緣鋅渣或毛邊，因為會導致烤漆背面漆轉印正面 (RMK00126) . 【色差】1.1.此客戶對面漆(非B開頭之色碼)目視色差要求較高,請依限度樣本進行目視色差管制★--->發生過訴賠 (RMK00248) . 【色差】1.2.若針對特殊顏色需特別管理時，請品檢忽略1.1.的規定以特別規定為主 (RMK00248) . 此經銷商保證平均厚度在1/2厚度公差內，厚度量測NG時，如單位長度符合範圍，請放行 (RMK00402) . 【捲取】注意！本單為直立式包裝。禁用STAGGER捲取送包裝！送RCL重處理例外。 (RMK00512) . 此客戶有保證 全板形 急峻度 ≦ 0.7% ( ≦ 12 I-UNIT ) (RMK00583) . 【水痕】因TOP 為YCP 近似深黑色水痕可能嚴重，因此指定CC1生產注意W/Q 使用純水與水量控制 (RMK00588) . 【水痕】因BACK 為YCP 近似深黑色水痕可能嚴重，因此指定CC1生產注意W/Q 使用純水與水量控制 (RMK00589) . 【水痕】因YCP 近似深黑色水痕可能嚴重，因此指定CC1生產注意W/Q 使用純水與水量控制 (RMK00596) . 【美加訂單生產注意事項-CCP】1.請烤漆入口依照正背面漆鋼捲投向規定進行鋼捲投入。 (RMK00717) . 【美加訂單生產注意事項-CCP】2.烤漆入口依照鋼捲投向規定進行鋼捲投入。(CR1/CG1 CR2/CG2-->正向入料。CR1/CG2 CR2/CG1-->反向入料) (RMK00717) . 【美加訂單生產注意事項-CCP】3.此訂單背面漆一律採Nature塗裝，塗裝黏度設定40秒以上 (RMK00717) | 訂單:2510EFE003/010 RCL <生產備註> 事項如下 . 【捲取】注意！本單為直立式包裝。禁用STAGGER捲取送包裝！送RCL重處理例外。 (RMK00512) | 訂單:2510EFE003/010 CCPK 無 <生產備註> 事項 | 訂單:2510EFE003/010 CGQC <品檢備註> 事項如下 . 【邊緣品質】此為烤漆背面25μ訂單，請加強檢視鋼捲：邊緣殘剪、側緣鋅渣或毛邊，因為會導致烤漆背面漆轉印正面 (RMK00126) . 本單於烤漆正背面都塗裝正面漆，因此鍍鋅請管制背面表面品質比照正面 (RMK00363) | 訂單:2510EFE003/010 CCQC <品檢備註> 事項如下 . 【邊緣品質】此為烤漆背面25μ訂單，請加強檢視鋼捲：邊緣殘剪、側緣鋅渣或毛邊，因為會導致烤漆背面漆轉印正面 (RMK00126) . 【色差】1.1.此客戶對面漆(非B開頭之色碼)目視色差要求較高,請依限度樣本進行目視色差管制★--->發生過訴賠 (RMK00248) . 【色差】1.2.若針對特殊顏色需特別管理時，請品檢忽略1.1.的規定以特別規定為主 (RMK00248) . 【捲取】注意！本單為直立式包裝。禁用STAGGER捲取送包裝！送RCL重處理例外。 (RMK00512) . 【水痕】因TOP 為YCP 近似深黑色水痕可能嚴重，因此指定CC1生產注意W/Q 使用純水與水量控制 (RMK00588) . 【水痕】因BACK 為YCP 近似深黑色水痕可能嚴重，因此指定CC1生產注意W/Q 使用純水與水量控制 (RMK00589) | 訂單:2510EFE003/010 TOL 無 <生產備註> 事項 |  | 訂單 2510EFE003/010 修改記錄如下: 20250904 13:57:08 (06023) 退火碼: >> S1, 用途碼: >> COG007, 背面標示: >> S000, 訂單背面顏色(五碼): >> SYT9P, 背面漆膜厚: >> 25, 背面漆塗漆型式幾塗幾烤: >> 2, 鉻酸鹽: >> Z, 訂單厚度: >> 0.02, 訂單重: >> 40, 重量容許率(下限): >> 10, 重量容許率(上限): >> 10, 訂單寬度: >> 48, 鍍製方式: >> AC, 鋼捲內徑: >> 508, 鋼捲下限重: >> 3, 鋼捲上限重: >> 4.5, 壓花條件碼: >> -, 表面花紋: >> R, 綠色識別碼: >> -, 印刷輥號: >> -, 產品代碼: >> PPGL, 皮膜碼: >> -, 單位別: >> I, 油品種類: >> Z, 塗油量: >> Z, 包裝代碼: >> E0 , 保護膜碼: >> -, 客戶試片取樣型式: >> -, 調質碼: >> S, 套筒碼: >> P , 規格: >> A792SSGR33, 製造標準: >> ASTM, 表面處理劑種類: >> Z, 表面處理劑塗佈量: >> Z, 伸長率測試: >> N, 硬度測試碼: >> N, 抗拉強度測試: >> N, 降伏強度測試: >> N, 厚度變異: >> 0, 訂單正面顏色(五碼): >> SYT9P, 正面漆膜厚: >> 25, 正面漆塗漆型式幾塗幾烤: >> 2, 修邊碼: >> Y, 重量碼: >> AW, 鋼捲捲向: >> O, 鍍層碼: >> AZ50, | F:保證1/2 ASTM 厚度公差
PPGL | 2510EFE003/011 |  | 1. 製造標準為MS、ASTM或銷新加坡之訂單，若無技術指定優先用料，請優先使用國內料，勿使用ANFEN (OFP00406)-{.不符.} | 1. 製造標準為MS、ASTM或銷新加坡之訂單，若無技術指定優先用料，請優先使用國內料，勿使用ANFEN (OFP00406)-{.不符.} 2. 【提醒】！本單為直立式包裝，嚴禁鍍鋅或烤漆後以STAGGER捲取 (OFP00451)-{.不符.} 3. ※超耐候一系列用途要確認是否有英制公差需求，有英制公差需求時選配碼用ON027※ (OFP00680)-{.不符.} 4. 此經銷商有簽訂1/2厚度公差保證(無厚度變異),請調整冷軋與鍍鋅厚度公差管制範圍. 保證 ASTM 厚度公差 (OFP00180)-{.不符.} | 訂單:2510EFE003/011 CPL <生產備註> 事項如下 . 除HGI/ HGL 訂單邊緣不噴油. 其餘皆側緣噴油 (RMK00285) . 【美加訂單生產注意事項-CPL】1.客戶美加地區訂單實施修邊刀最大使用顆數上限(20顆) (RMK00717) . 【美加訂單生產注意事項-CPL】2.排程備註:注意修邊品質與毛邊 (RMK00717) . 【美加訂單生產注意事項-CPL】3.去毛邊輥的管制：兩側壓力均設定1.0 kg/cm2 (RMK00717) | 訂單:2510EFE003/011 CR1 <生產備註> 事項如下 . 此經銷商保證平均厚度在1/2厚度公差內，厚度量測NG時，如單位長度符合範圍，請放行 (RMK00402) . 此客戶有保證 全板形 急峻度 ≦ 0.7% ( ≦ 12 I-UNIT ) (RMK00583) . 【美加訂單生產注意事項-CR】1.兩側各加開一個spot cooling增加冷卻效果。 (RMK00717) . 【美加訂單生產注意事項-CR】2.發生毛邊時，請降速生產減輕毛邊程度，暫留討論後再處置。 (RMK00717) | 訂單:2510EFE003/011 CR2 <生產備註> 事項如下 . 此經銷商保證平均厚度在1/2厚度公差內，厚度量測NG時，如單位長度符合範圍，請放行 (RMK00402) . 此客戶有保證 全板形 急峻度 ≦ 0.7% ( ≦ 12 I-UNIT ) (RMK00583) . 【美加訂單生產注意事項-CR】1.兩側各加開一個spot cooling增加冷卻效果。 (RMK00717) . 【美加訂單生產注意事項-CR】2.發生毛邊時，請降速生產減輕毛邊程度，暫留討論後再處置。 (RMK00717) | 訂單:2510EFE003/011 CG1 <生產備註> 事項如下 . 鍍鋅表面不可有鋅痕、壓痕、凹陷、及刮傷 、應變痕等。 (RMK00054) . 此經銷商保證平均厚度在1/2厚度公差內，厚度量測NG時，如單位長度符合範圍，請放行 (RMK00402) . 此客戶有保證 全板形 急峻度 ≦ 0.7% ( ≦ 12 I-UNIT ) (RMK00583) . 【美加訂單生產注意事項-CG1】副操確認完回控制室後，於生產排程鋼號旁簽名紀錄，以利後續追查(該排程生產完，排程單將保留)。 (RMK00717) . 【美加訂單生產注意事項-CG1】中央段副操每顆銲道出Pot時觀察銲道同時，確認Beaver Tail與鋼板接觸之Guide Roll羊毛氈狀況，並適時添加潤滑油(避免乾掉)。 (RMK00717) | 訂單:2510EFE003/011 CG2 <生產備註> 事項如下 . 鍍鋅表面不可有鋅痕、壓痕、凹陷、及刮傷 、應變痕等。 (RMK00054) . 此經銷商保證平均厚度在1/2厚度公差內，厚度量測NG時，如單位長度符合範圍，請放行 (RMK00402) . 此客戶有保證 全板形 急峻度 ≦ 0.7% ( ≦ 12 I-UNIT ) (RMK00583) . 【美加訂單生產注意事項-CG2】1.使用SUB-NOZZLE (RMK00717) | 訂單:2510EFE003/011 CC1 <生產備註> 事項如下 . 正面面漆(20U)及正面總膜厚(25U)要求管制90%以上之膜厚,未達標準降級. (RMK00054) . 若背面面漆(20U)及背面總膜厚(25U)時要求管制90%以上之膜厚,未達標準降級 (RMK00054) . 面漆=18U(90%)~請購基準22U(110%),標準板總膜厚=5+20U(100%面漆). (RMK00054) . 30CM*全寬*留1塊給LAB及1塊給塗料商, (RMK00054) . 【色差】1.1.此客戶對面漆(非B開頭之色碼)目視色差要求較高,請依限度樣本進行目視色差管制★--->發生過訴賠 (RMK00248) . 【色差】1.2.若針對特殊顏色需特別管理時，請品檢忽略1.1.的規定以特別規定為主 (RMK00248) . 此經銷商保證平均厚度在1/2厚度公差內，厚度量測NG時，如單位長度符合範圍，請放行 (RMK00402) . 【捲取】注意！本單為直立式包裝。禁用STAGGER捲取送包裝！送RCL重處理例外。 (RMK00512) . 此客戶有保證 全板形 急峻度 ≦ 0.7% ( ≦ 12 I-UNIT ) (RMK00583) . 【水痕】因TOP 為YCP 近似深黑色水痕可能嚴重，因此指定CC1生產注意W/Q 使用純水與水量控制 (RMK00588) . 【水痕】因YCP 近似深黑色水痕可能嚴重，因此指定CC1生產注意W/Q 使用純水與水量控制 (RMK00596) . 【美加訂單生產注意事項-CCP】1.請烤漆入口依照正背面漆鋼捲投向規定進行鋼捲投入。 (RMK00717) . 【美加訂單生產注意事項-CCP】2.烤漆入口依照鋼捲投向規定進行鋼捲投入。(CR1/CG1 CR2/CG2-->正向入料。CR1/CG2 CR2/CG1-->反向入料) (RMK00717) . 【美加訂單生產注意事項-CCP】3.此訂單背面漆一律採Nature塗裝，塗裝黏度設定40秒以上 (RMK00717) | 訂單:2510EFE003/011 CC2 <生產備註> 事項如下 . 正面面漆(20U)及正面總膜厚(25U)要求管制90%以上之膜厚,未達標準降級. (RMK00054) . 若背面面漆(20U)及背面總膜厚(25U)時要求管制90%以上之膜厚,未達標準降級 (RMK00054) . 面漆=18U(90%)~請購基準22U(110%),標準板總膜厚=5+20U(100%面漆). (RMK00054) . 30CM*全寬*留1塊給LAB及1塊給塗料商, (RMK00054) . 【色差】1.1.此客戶對面漆(非B開頭之色碼)目視色差要求較高,請依限度樣本進行目視色差管制★--->發生過訴賠 (RMK00248) . 【色差】1.2.若針對特殊顏色需特別管理時，請品檢忽略1.1.的規定以特別規定為主 (RMK00248) . 此經銷商保證平均厚度在1/2厚度公差內，厚度量測NG時，如單位長度符合範圍，請放行 (RMK00402) . 【捲取】注意！本單為直立式包裝。禁用STAGGER捲取送包裝！送RCL重處理例外。 (RMK00512) . 此客戶有保證 全板形 急峻度 ≦ 0.7% ( ≦ 12 I-UNIT ) (RMK00583) . 【水痕】因TOP 為YCP 近似深黑色水痕可能嚴重，因此指定CC1生產注意W/Q 使用純水與水量控制 (RMK00588) . 【水痕】因YCP 近似深黑色水痕可能嚴重，因此指定CC1生產注意W/Q 使用純水與水量控制 (RMK00596) . 【美加訂單生產注意事項-CCP】1.請烤漆入口依照正背面漆鋼捲投向規定進行鋼捲投入。 (RMK00717) . 【美加訂單生產注意事項-CCP】2.烤漆入口依照鋼捲投向規定進行鋼捲投入。(CR1/CG1 CR2/CG2-->正向入料。CR1/CG2 CR2/CG1-->反向入料) (RMK00717) . 【美加訂單生產注意事項-CCP】3.此訂單背面漆一律採Nature塗裝，塗裝黏度設定40秒以上 (RMK00717) | 訂單:2510EFE003/011 RCL <生產備註> 事項如下 . 【捲取】注意！本單為直立式包裝。禁用STAGGER捲取送包裝！送RCL重處理例外。 (RMK00512) | 訂單:2510EFE003/011 CCPK 無 <生產備註> 事項 | 訂單:2510EFE003/011 CGQC 無 <品檢備註> 事項 | 訂單:2510EFE003/011 CCQC <品檢備註> 事項如下 . 【色差】1.1.此客戶對面漆(非B開頭之色碼)目視色差要求較高,請依限度樣本進行目視色差管制★--->發生過訴賠 (RMK00248) . 【色差】1.2.若針對特殊顏色需特別管理時，請品檢忽略1.1.的規定以特別規定為主 (RMK00248) . 【捲取】注意！本單為直立式包裝。禁用STAGGER捲取送包裝！送RCL重處理例外。 (RMK00512) . 【水痕】因TOP 為YCP 近似深黑色水痕可能嚴重，因此指定CC1生產注意W/Q 使用純水與水量控制 (RMK00588) | 訂單:2510EFE003/011 TOL 無 <生產備註> 事項 |  | 訂單 2510EFE003/011 修改記錄如下: 20250904 13:57:11 (06023) 退火碼: >> S1, 用途碼: >> COG007, 背面標示: >> S000, 訂單背面顏色(五碼): >> BW73Z, 背面漆膜厚: >> NOM, 背面漆塗漆型式幾塗幾烤: >> 2, 鉻酸鹽: >> Z, 訂單厚度: >> 0.024, 訂單重: >> 40, 重量容許率(下限): >> 10, 重量容許率(上限): >> 10, 訂單寬度: >> 48, 鍍製方式: >> AC, 鋼捲內徑: >> 508, 鋼捲下限重: >> 3, 鋼捲上限重: >> 4.5, 壓花條件碼: >> -, 表面花紋: >> R, 綠色識別碼: >> -, 印刷輥號: >> -, 產品代碼: >> PPGL, 皮膜碼: >> -, 單位別: >> I, 油品種類: >> Z, 塗油量: >> Z, 包裝代碼: >> E0 , 保護膜碼: >> -, 客戶試片取樣型式: >> -, 調質碼: >> S, 套筒碼: >> P , 規格: >> A792SSGR33, 製造標準: >> ASTM, 表面處理劑種類: >> Z, 表面處理劑塗佈量: >> Z, 伸長率測試: >> N, 硬度測試碼: >> N, 抗拉強度測試: >> N, 降伏強度測試: >> N, 厚度變異: >> 0, 訂單正面顏色(五碼): >> SYT9P, 正面漆膜厚: >> 25, 正面漆塗漆型式幾塗幾烤: >> 2, 修邊碼: >> Y, 重量碼: >> AW, 鋼捲捲向: >> O, 鍍層碼: >> AZ50, | F:保證1/2 ASTM 厚度公差
PPGL | 2510EFE003/012 |  | 1. 製造標準為MS、ASTM或銷新加坡之訂單，若無技術指定優先用料，請優先使用國內料，勿使用ANFEN (OFP00406)-{.不符.} | 1. 製造標準為MS、ASTM或銷新加坡之訂單，若無技術指定優先用料，請優先使用國內料，勿使用ANFEN (OFP00406)-{.不符.} 2. 【提醒】！本單為直立式包裝，嚴禁鍍鋅或烤漆後以STAGGER捲取 (OFP00451)-{.不符.} 3. ※超耐候一系列用途要確認是否有英制公差需求，有英制公差需求時選配碼用ON027※ (OFP00680)-{.不符.} 4. 此經銷商有簽訂1/2厚度公差保證(無厚度變異),請調整冷軋與鍍鋅厚度公差管制範圍. 保證 ASTM 厚度公差 (OFP00180)-{.不符.} | 訂單:2510EFE003/012 CPL <生產備註> 事項如下 . 除HGI/ HGL 訂單邊緣不噴油. 其餘皆側緣噴油 (RMK00285) . 【美加訂單生產注意事項-CPL】1.客戶美加地區訂單實施修邊刀最大使用顆數上限(20顆) (RMK00717) . 【美加訂單生產注意事項-CPL】2.排程備註:注意修邊品質與毛邊 (RMK00717) . 【美加訂單生產注意事項-CPL】3.去毛邊輥的管制：兩側壓力均設定1.0 kg/cm2 (RMK00717) | 訂單:2510EFE003/012 CR1 <生產備註> 事項如下 . 此經銷商保證平均厚度在1/2厚度公差內，厚度量測NG時，如單位長度符合範圍，請放行 (RMK00402) . 此客戶有保證 全板形 急峻度 ≦ 0.7% ( ≦ 12 I-UNIT ) (RMK00583) . 【美加訂單生產注意事項-CR】1.兩側各加開一個spot cooling增加冷卻效果。 (RMK00717) . 【美加訂單生產注意事項-CR】2.發生毛邊時，請降速生產減輕毛邊程度，暫留討論後再處置。 (RMK00717) | 訂單:2510EFE003/012 CR2 <生產備註> 事項如下 . 此經銷商保證平均厚度在1/2厚度公差內，厚度量測NG時，如單位長度符合範圍，請放行 (RMK00402) . 此客戶有保證 全板形 急峻度 ≦ 0.7% ( ≦ 12 I-UNIT ) (RMK00583) . 【美加訂單生產注意事項-CR】1.兩側各加開一個spot cooling增加冷卻效果。 (RMK00717) . 【美加訂單生產注意事項-CR】2.發生毛邊時，請降速生產減輕毛邊程度，暫留討論後再處置。 (RMK00717) | 訂單:2510EFE003/012 CG1 <生產備註> 事項如下 . 鍍鋅表面不可有鋅痕、壓痕、凹陷、及刮傷 、應變痕等。 (RMK00054) . 此經銷商保證平均厚度在1/2厚度公差內，厚度量測NG時，如單位長度符合範圍，請放行 (RMK00402) . 此客戶有保證 全板形 急峻度 ≦ 0.7% ( ≦ 12 I-UNIT ) (RMK00583) . 【美加訂單生產注意事項-CG1】副操確認完回控制室後，於生產排程鋼號旁簽名紀錄，以利後續追查(該排程生產完，排程單將保留)。 (RMK00717) . 【美加訂單生產注意事項-CG1】中央段副操每顆銲道出Pot時觀察銲道同時，確認Beaver Tail與鋼板接觸之Guide Roll羊毛氈狀況，並適時添加潤滑油(避免乾掉)。 (RMK00717) | 訂單:2510EFE003/012 CG2 <生產備註> 事項如下 . 鍍鋅表面不可有鋅痕、壓痕、凹陷、及刮傷 、應變痕等。 (RMK00054) . 此經銷商保證平均厚度在1/2厚度公差內，厚度量測NG時，如單位長度符合範圍，請放行 (RMK00402) . 此客戶有保證 全板形 急峻度 ≦ 0.7% ( ≦ 12 I-UNIT ) (RMK00583) . 【美加訂單生產注意事項-CG2】1.使用SUB-NOZZLE (RMK00717) | 訂單:2510EFE003/012 CC1 <生產備註> 事項如下 . 正面面漆(20U)及正面總膜厚(25U)要求管制90%以上之膜厚,未達標準降級. (RMK00054) . 若背面面漆(20U)及背面總膜厚(25U)時要求管制90%以上之膜厚,未達標準降級 (RMK00054) . 面漆=18U(90%)~請購基準22U(110%),標準板總膜厚=5+20U(100%面漆). (RMK00054) . 30CM*全寬*留1塊給LAB及1塊給塗料商, (RMK00054) . 【色差】1.1.此客戶對面漆(非B開頭之色碼)目視色差要求較高,請依限度樣本進行目視色差管制★--->發生過訴賠 (RMK00248) . 【色差】1.2.若針對特殊顏色需特別管理時，請品檢忽略1.1.的規定以特別規定為主 (RMK00248) . 此經銷商保證平均厚度在1/2厚度公差內，厚度量測NG時，如單位長度符合範圍，請放行 (RMK00402) . 【捲取】注意！本單為直立式包裝。禁用STAGGER捲取送包裝！送RCL重處理例外。 (RMK00512) . 此客戶有保證 全板形 急峻度 ≦ 0.7% ( ≦ 12 I-UNIT ) (RMK00583) . 【美加訂單生產注意事項-CCP】1.請烤漆入口依照正背面漆鋼捲投向規定進行鋼捲投入。 (RMK00717) . 【美加訂單生產注意事項-CCP】2.烤漆入口依照鋼捲投向規定進行鋼捲投入。(CR1/CG1 CR2/CG2-->正向入料。CR1/CG2 CR2/CG1-->反向入料) (RMK00717) . 【美加訂單生產注意事項-CCP】3.此訂單背面漆一律採Nature塗裝，塗裝黏度設定40秒以上 (RMK00717) | 訂單:2510EFE003/012 CC2 <生產備註> 事項如下 . 正面面漆(20U)及正面總膜厚(25U)要求管制90%以上之膜厚,未達標準降級. (RMK00054) . 若背面面漆(20U)及背面總膜厚(25U)時要求管制90%以上之膜厚,未達標準降級 (RMK00054) . 面漆=18U(90%)~請購基準22U(110%),標準板總膜厚=5+20U(100%面漆). (RMK00054) . 30CM*全寬*留1塊給LAB及1塊給塗料商, (RMK00054) . 【色差】1.1.此客戶對面漆(非B開頭之色碼)目視色差要求較高,請依限度樣本進行目視色差管制★--->發生過訴賠 (RMK00248) . 【色差】1.2.若針對特殊顏色需特別管理時，請品檢忽略1.1.的規定以特別規定為主 (RMK00248) . 此經銷商保證平均厚度在1/2厚度公差內，厚度量測NG時，如單位長度符合範圍，請放行 (RMK00402) . 【捲取】注意！本單為直立式包裝。禁用STAGGER捲取送包裝！送RCL重處理例外。 (RMK00512) . 此客戶有保證 全板形 急峻度 ≦ 0.7% ( ≦ 12 I-UNIT ) (RMK00583) . 【美加訂單生產注意事項-CCP】1.請烤漆入口依照正背面漆鋼捲投向規定進行鋼捲投入。 (RMK00717) . 【美加訂單生產注意事項-CCP】2.烤漆入口依照鋼捲投向規定進行鋼捲投入。(CR1/CG1 CR2/CG2-->正向入料。CR1/CG2 CR2/CG1-->反向入料) (RMK00717) . 【美加訂單生產注意事項-CCP】3.此訂單背面漆一律採Nature塗裝，塗裝黏度設定40秒以上 (RMK00717) | 訂單:2510EFE003/012 RCL <生產備註> 事項如下 . 【捲取】注意！本單為直立式包裝。禁用STAGGER捲取送包裝！送RCL重處理例外。 (RMK00512) | 訂單:2510EFE003/012 CCPK 無 <生產備註> 事項 | 訂單:2510EFE003/012 CGQC 無 <品檢備註> 事項 | 訂單:2510EFE003/012 CCQC <品檢備註> 事項如下 . 【色差】1.1.此客戶對面漆(非B開頭之色碼)目視色差要求較高,請依限度樣本進行目視色差管制★--->發生過訴賠 (RMK00248) . 【色差】1.2.若針對特殊顏色需特別管理時，請品檢忽略1.1.的規定以特別規定為主 (RMK00248) . 【捲取】注意！本單為直立式包裝。禁用STAGGER捲取送包裝！送RCL重處理例外。 (RMK00512) | 訂單:2510EFE003/012 TOL 無 <生產備註> 事項 |  | 訂單 2510EFE003/012 修改記錄如下: 20250904 13:57:13 (06023) 退火碼: >> S1, 用途碼: >> COG003, 背面標示: >> S000, 訂單背面顏色(五碼): >> BW73Z, 背面漆膜厚: >> NOM, 背面漆塗漆型式幾塗幾烤: >> 2, 鉻酸鹽: >> Z, 訂單厚度: >> 0.024, 訂單重: >> 20, 重量容許率(下限): >> 10, 重量容許率(上限): >> 10, 訂單寬度: >> 48, 鍍製方式: >> AC, 鋼捲內徑: >> 508, 鋼捲下限重: >> 3, 鋼捲上限重: >> 4.5, 壓花條件碼: >> -, 表面花紋: >> R, 綠色識別碼: >> -, 印刷輥號: >> -, 產品代碼: >> PPGL, 皮膜碼: >> -, 單位別: >> I, 油品種類: >> Z, 塗油量: >> Z, 包裝代碼: >> E0 , 保護膜碼: >> -, 客戶試片取樣型式: >> -, 調質碼: >> S, 套筒碼: >> P , 規格: >> A792SSGR33, 製造標準: >> ASTM, 表面處理劑種類: >> Z, 表面處理劑塗佈量: >> Z, 伸長率測試: >> N, 硬度測試碼: >> N, 抗拉強度測試: >> N, 降伏強度測試: >> N, 厚度變異: >> 0, 訂單正面顏色(五碼): >> SRH49, 正面漆膜厚: >> 25, 正面漆塗漆型式幾塗幾烤: >> 2, 修邊碼: >> Y, 重量碼: >> AW, 鋼捲捲向: >> O, 鍍層碼: >> AZ50, | F:保證1/2 ASTM 厚度公差
PPGL | 2510EFE003/013 |  | 1. 製造標準為MS、ASTM或銷新加坡之訂單，若無技術指定優先用料，請優先使用國內料，勿使用ANFEN (OFP00406)-{.不符.} | 1. 製造標準為MS、ASTM或銷新加坡之訂單，若無技術指定優先用料，請優先使用國內料，勿使用ANFEN (OFP00406)-{.不符.} 2. 【提醒】！本單為直立式包裝，嚴禁鍍鋅或烤漆後以STAGGER捲取 (OFP00451)-{.不符.} 3. 此經銷商有簽訂1/2厚度公差保證(無厚度變異),請調整冷軋與鍍鋅厚度公差管制範圍. 保證 ASTM 厚度公差 (OFP00180)-{.不符.} | 訂單:2510EFE003/013 CPL <生產備註> 事項如下 . 除HGI/ HGL 訂單邊緣不噴油. 其餘皆側緣噴油 (RMK00285) . 【美加訂單生產注意事項-CPL】1.客戶美加地區訂單實施修邊刀最大使用顆數上限(20顆) (RMK00717) . 【美加訂單生產注意事項-CPL】2.排程備註:注意修邊品質與毛邊 (RMK00717) . 【美加訂單生產注意事項-CPL】3.去毛邊輥的管制：兩側壓力均設定1.0 kg/cm2 (RMK00717) | 訂單:2510EFE003/013 CR1 <生產備註> 事項如下 . 此經銷商保證平均厚度在1/2厚度公差內，厚度量測NG時，如單位長度符合範圍，請放行 (RMK00402) . 此客戶有保證 全板形 急峻度 ≦ 0.7% ( ≦ 12 I-UNIT ) (RMK00583) . 【美加訂單生產注意事項-CR】1.兩側各加開一個spot cooling增加冷卻效果。 (RMK00717) . 【美加訂單生產注意事項-CR】2.發生毛邊時，請降速生產減輕毛邊程度，暫留討論後再處置。 (RMK00717) | 訂單:2510EFE003/013 CR2 <生產備註> 事項如下 . 此經銷商保證平均厚度在1/2厚度公差內，厚度量測NG時，如單位長度符合範圍，請放行 (RMK00402) . 此客戶有保證 全板形 急峻度 ≦ 0.7% ( ≦ 12 I-UNIT ) (RMK00583) . 【美加訂單生產注意事項-CR】1.兩側各加開一個spot cooling增加冷卻效果。 (RMK00717) . 【美加訂單生產注意事項-CR】2.發生毛邊時，請降速生產減輕毛邊程度，暫留討論後再處置。 (RMK00717) | 訂單:2510EFE003/013 CG1 <生產備註> 事項如下 . 此經銷商保證平均厚度在1/2厚度公差內，厚度量測NG時，如單位長度符合範圍，請放行 (RMK00402) . 此客戶有保證 全板形 急峻度 ≦ 0.7% ( ≦ 12 I-UNIT ) (RMK00583) . 【美加訂單生產注意事項-CG1】副操確認完回控制室後，於生產排程鋼號旁簽名紀錄，以利後續追查(該排程生產完，排程單將保留)。 (RMK00717) . 【美加訂單生產注意事項-CG1】中央段副操每顆銲道出Pot時觀察銲道同時，確認Beaver Tail與鋼板接觸之Guide Roll羊毛氈狀況，並適時添加潤滑油(避免乾掉)。 (RMK00717) | 訂單:2510EFE003/013 CG2 <生產備註> 事項如下 . 此經銷商保證平均厚度在1/2厚度公差內，厚度量測NG時，如單位長度符合範圍，請放行 (RMK00402) . 此客戶有保證 全板形 急峻度 ≦ 0.7% ( ≦ 12 I-UNIT ) (RMK00583) . 【美加訂單生產注意事項-CG2】1.使用SUB-NOZZLE (RMK00717) | 訂單:2510EFE003/013 CC1 <生產備註> 事項如下 . ★★★注意！KP PVDF烘烤時間不得低於50秒，因此線速度 LS≦48 mpm★★★ (RMK00232) . 【色差】1.1.此客戶對面漆(非B開頭之色碼)目視色差要求較高,請依限度樣本進行目視色差管制★--->發生過訴賠 (RMK00248) . 【色差】1.2.若針對特殊顏色需特別管理時，請品檢忽略1.1.的規定以特別規定為主 (RMK00248) . 此經銷商保證平均厚度在1/2厚度公差內，厚度量測NG時，如單位長度符合範圍，請放行 (RMK00402) . 【PMT】本單面漆為"PVDF"，經會議決議需量測板溫並記錄之。每一張排程需量測一次否則追究責任 (RMK00503) . 【捲取】注意！本單為直立式包裝。禁用STAGGER捲取送包裝！送RCL重處理例外。 (RMK00512) . 此客戶有保證 全板形 急峻度 ≦ 0.7% ( ≦ 12 I-UNIT ) (RMK00583) . 【美加訂單生產注意事項-CCP】1.請烤漆入口依照正背面漆鋼捲投向規定進行鋼捲投入。 (RMK00717) . 【美加訂單生產注意事項-CCP】2.烤漆入口依照鋼捲投向規定進行鋼捲投入。(CR1/CG1 CR2/CG2-->正向入料。CR1/CG2 CR2/CG1-->反向入料) (RMK00717) . 【美加訂單生產注意事項-CCP】3.此訂單背面漆一律採Nature塗裝，塗裝黏度設定40秒以上 (RMK00717) | 訂單:2510EFE003/013 CC2 <生產備註> 事項如下 . ★★★注意！KP PVDF烘烤時間不得低於50秒，因此線速度 LS≦48 mpm★★★ (RMK00232) . 【色差】1.1.此客戶對面漆(非B開頭之色碼)目視色差要求較高,請依限度樣本進行目視色差管制★--->發生過訴賠 (RMK00248) . 【色差】1.2.若針對特殊顏色需特別管理時，請品檢忽略1.1.的規定以特別規定為主 (RMK00248) . 此經銷商保證平均厚度在1/2厚度公差內，厚度量測NG時，如單位長度符合範圍，請放行 (RMK00402) . 【PMT】本單面漆為"PVDF"，經會議決議需量測板溫並記錄之。每一張排程需量測一次否則追究責任 (RMK00503) . 【捲取】注意！本單為直立式包裝。禁用STAGGER捲取送包裝！送RCL重處理例外。 (RMK00512) . 此客戶有保證 全板形 急峻度 ≦ 0.7% ( ≦ 12 I-UNIT ) (RMK00583) . 【美加訂單生產注意事項-CCP】1.請烤漆入口依照正背面漆鋼捲投向規定進行鋼捲投入。 (RMK00717) . 【美加訂單生產注意事項-CCP】2.烤漆入口依照鋼捲投向規定進行鋼捲投入。(CR1/CG1 CR2/CG2-->正向入料。CR1/CG2 CR2/CG1-->反向入料) (RMK00717) . 【美加訂單生產注意事項-CCP】3.此訂單背面漆一律採Nature塗裝，塗裝黏度設定40秒以上 (RMK00717) | 訂單:2510EFE003/013 RCL <生產備註> 事項如下 . 【捲取】注意！本單為直立式包裝。禁用STAGGER捲取送包裝！送RCL重處理例外。 (RMK00512) | 訂單:2510EFE003/013 CCPK 無 <生產備註> 事項 | 訂單:2510EFE003/013 CGQC 無 <品檢備註> 事項 | 訂單:2510EFE003/013 CCQC <品檢備註> 事項如下 . 【色差】1.1.此客戶對面漆(非B開頭之色碼)目視色差要求較高,請依限度樣本進行目視色差管制★--->發生過訴賠 (RMK00248) . 【色差】1.2.若針對特殊顏色需特別管理時，請品檢忽略1.1.的規定以特別規定為主 (RMK00248) . 【PMT】本單面漆為"PVDF"，經會議決議需量測板溫並記錄之。每一張排程需量測一次否則追究責任 (RMK00503) . 【捲取】注意！本單為直立式包裝。禁用STAGGER捲取送包裝！送RCL重處理例外。 (RMK00512) | 訂單:2510EFE003/013 TOL 無 <生產備註> 事項 |  | 訂單 2510EFE003/013 修改記錄如下: 20250904 13:57:16 (06023) 退火碼: >> S1, 用途碼: >> COA001, 背面標示: >> S000, 訂單背面顏色(五碼): >> BW73Z, 背面漆膜厚: >> NOM, 背面漆塗漆型式幾塗幾烤: >> 2, 鉻酸鹽: >> Z, 訂單厚度: >> 0.02, 訂單重: >> 40, 重量容許率(下限): >> 10, 重量容許率(上限): >> 10, 訂單寬度: >> 48, 鍍製方式: >> AC, 鋼捲內徑: >> 508, 鋼捲下限重: >> 3, 鋼捲上限重: >> 4.5, 壓花條件碼: >> -, 表面花紋: >> R, 綠色識別碼: >> -, 印刷輥號: >> -, 產品代碼: >> PPGL, 皮膜碼: >> -, 單位別: >> I, 油品種類: >> Z, 塗油量: >> Z, 包裝代碼: >> E0 , 保護膜碼: >> -, 客戶試片取樣型式: >> -, 調質碼: >> S, 套筒碼: >> P , 規格: >> A792SSGR33, 製造標準: >> ASTM, 表面處理劑種類: >> Z, 表面處理劑塗佈量: >> Z, 伸長率測試: >> N, 硬度測試碼: >> N, 抗拉強度測試: >> N, 降伏強度測試: >> N, 厚度變異: >> 0, 訂單正面顏色(五碼): >> FB226, 正面漆膜厚: >> 25, 正面漆塗漆型式幾塗幾烤: >> 2, 修邊碼: >> Y, 重量碼: >> AW, 鋼捲捲向: >> O, 鍍層碼: >> AZ50, | F:保證1/2 ASTM 厚度公差
PPGL | 2510EFE007/001 |  | 1. 製造標準為MS、ASTM或銷新加坡之訂單，若無技術指定優先用料，請優先使用國內料，勿使用ANFEN (OFP00406)-{.不符.} | 1. 製造標準為MS、ASTM或銷新加坡之訂單，若無技術指定優先用料，請優先使用國內料，勿使用ANFEN (OFP00406)-{.不符.} 2. 【提醒】！本單為直立式包裝，嚴禁鍍鋅或烤漆後以STAGGER捲取 (OFP00451)-{.不符.} 3. ※超耐候一系列用途要確認是否有英制公差需求，有英制公差需求時選配碼用ON027※ (OFP00680)-{.不符.} 4. 此經銷商有簽訂1/2厚度公差保證(無厚度變異),請調整冷軋與鍍鋅厚度公差管制範圍. 保證 ASTM 厚度公差 (OFP00180)-{.不符.} | 訂單:2510EFE007/001 CPL <生產備註> 事項如下 . 除HGI/ HGL 訂單邊緣不噴油. 其餘皆側緣噴油 (RMK00285) . 【美加訂單生產注意事項-CPL】1.客戶美加地區訂單實施修邊刀最大使用顆數上限(20顆) (RMK00717) . 【美加訂單生產注意事項-CPL】2.排程備註:注意修邊品質與毛邊 (RMK00717) . 【美加訂單生產注意事項-CPL】3.去毛邊輥的管制：兩側壓力均設定1.0 kg/cm2 (RMK00717) | 訂單:2510EFE007/001 CR1 <生產備註> 事項如下 . 此經銷商保證平均厚度在1/2厚度公差內，厚度量測NG時，如單位長度符合範圍，請放行 (RMK00402) . 此客戶有保證 全板形 急峻度 ≦ 0.7% ( ≦ 12 I-UNIT ) (RMK00583) . 【美加訂單生產注意事項-CR】1.兩側各加開一個spot cooling增加冷卻效果。 (RMK00717) . 【美加訂單生產注意事項-CR】2.發生毛邊時，請降速生產減輕毛邊程度，暫留討論後再處置。 (RMK00717) | 訂單:2510EFE007/001 CR2 <生產備註> 事項如下 . 此經銷商保證平均厚度在1/2厚度公差內，厚度量測NG時，如單位長度符合範圍，請放行 (RMK00402) . 此客戶有保證 全板形 急峻度 ≦ 0.7% ( ≦ 12 I-UNIT ) (RMK00583) . 【美加訂單生產注意事項-CR】1.兩側各加開一個spot cooling增加冷卻效果。 (RMK00717) . 【美加訂單生產注意事項-CR】2.發生毛邊時，請降速生產減輕毛邊程度，暫留討論後再處置。 (RMK00717) | 訂單:2510EFE007/001 CG1 <生產備註> 事項如下 . 鍍鋅表面不可有鋅痕、壓痕、凹陷、及刮傷 、應變痕等。 (RMK00054) . 此經銷商保證平均厚度在1/2厚度公差內，厚度量測NG時，如單位長度符合範圍，請放行 (RMK00402) . 鍍層 AZ150 (含) 以上 , 鋅花等級 C~E 目標D，避免鋅花晶界明顯後續造成烤漆點狀未塗漆。 (RMK00565) . 此客戶有保證 全板形 急峻度 ≦ 0.7% ( ≦ 12 I-UNIT ) (RMK00583) . 【美加訂單生產注意事項-CG1】副操確認完回控制室後，於生產排程鋼號旁簽名紀錄，以利後續追查(該排程生產完，排程單將保留)。 (RMK00717) . 【美加訂單生產注意事項-CG1】中央段副操每顆銲道出Pot時觀察銲道同時，確認Beaver Tail與鋼板接觸之Guide Roll羊毛氈狀況，並適時添加潤滑油(避免乾掉)。 (RMK00717) | 訂單:2510EFE007/001 CG2 <生產備註> 事項如下 . 鍍鋅表面不可有鋅痕、壓痕、凹陷、及刮傷 、應變痕等。 (RMK00054) . 此經銷商保證平均厚度在1/2厚度公差內，厚度量測NG時，如單位長度符合範圍，請放行 (RMK00402) . 鍍層 AZ150 (含) 以上 , 鋅花等級 C~E 目標D，避免鋅花晶界明顯後續造成烤漆點狀未塗漆。 (RMK00565) . 此客戶有保證 全板形 急峻度 ≦ 0.7% ( ≦ 12 I-UNIT ) (RMK00583) . 【美加訂單生產注意事項-CG2】1.使用SUB-NOZZLE (RMK00717) | 訂單:2510EFE007/001 CC1 <生產備註> 事項如下 . 正面面漆(20U)及正面總膜厚(25U)要求管制90%以上之膜厚,未達標準降級. (RMK00054) . 若背面面漆(20U)及背面總膜厚(25U)時要求管制90%以上之膜厚,未達標準降級 (RMK00054) . 面漆=18U(90%)~請購基準22U(110%),標準板總膜厚=5+20U(100%面漆). (RMK00054) . 30CM*全寬*留1塊給LAB及1塊給塗料商, (RMK00054) . 【色差】1.1.此客戶對面漆(非B開頭之色碼)目視色差要求較高,請依限度樣本進行目視色差管制★--->發生過訴賠 (RMK00248) . 【色差】1.2.若針對特殊顏色需特別管理時，請品檢忽略1.1.的規定以特別規定為主 (RMK00248) . 此經銷商保證平均厚度在1/2厚度公差內，厚度量測NG時，如單位長度符合範圍，請放行 (RMK00402) . 【捲取】注意！本單為直立式包裝。禁用STAGGER捲取送包裝！送RCL重處理例外。 (RMK00512) . 此客戶有保證 全板形 急峻度 ≦ 0.7% ( ≦ 12 I-UNIT ) (RMK00583) . 【水痕】因TOP 為YCP 近似深黑色水痕可能嚴重，因此指定CC1生產注意W/Q 使用純水與水量控制 (RMK00588) . 【水痕】因YCP 近似深黑色水痕可能嚴重，因此指定CC1生產注意W/Q 使用純水與水量控制 (RMK00596) . 【美加訂單生產注意事項-CCP】1.請烤漆入口依照正背面漆鋼捲投向規定進行鋼捲投入。 (RMK00717) . 【美加訂單生產注意事項-CCP】2.烤漆入口依照鋼捲投向規定進行鋼捲投入。(CR1/CG1 CR2/CG2-->正向入料。CR1/CG2 CR2/CG1-->反向入料) (RMK00717) . 【美加訂單生產注意事項-CCP】3.此訂單背面漆一律採Nature塗裝，塗裝黏度設定40秒以上 (RMK00717) | 訂單:2510EFE007/001 CC2 <生產備註> 事項如下 . 正面面漆(20U)及正面總膜厚(25U)要求管制90%以上之膜厚,未達標準降級. (RMK00054) . 若背面面漆(20U)及背面總膜厚(25U)時要求管制90%以上之膜厚,未達標準降級 (RMK00054) . 面漆=18U(90%)~請購基準22U(110%),標準板總膜厚=5+20U(100%面漆). (RMK00054) . 30CM*全寬*留1塊給LAB及1塊給塗料商, (RMK00054) . 【色差】1.1.此客戶對面漆(非B開頭之色碼)目視色差要求較高,請依限度樣本進行目視色差管制★--->發生過訴賠 (RMK00248) . 【色差】1.2.若針對特殊顏色需特別管理時，請品檢忽略1.1.的規定以特別規定為主 (RMK00248) . 此經銷商保證平均厚度在1/2厚度公差內，厚度量測NG時，如單位長度符合範圍，請放行 (RMK00402) . 【捲取】注意！本單為直立式包裝。禁用STAGGER捲取送包裝！送RCL重處理例外。 (RMK00512) . 此客戶有保證 全板形 急峻度 ≦ 0.7% ( ≦ 12 I-UNIT ) (RMK00583) . 【水痕】因TOP 為YCP 近似深黑色水痕可能嚴重，因此指定CC1生產注意W/Q 使用純水與水量控制 (RMK00588) . 【水痕】因YCP 近似深黑色水痕可能嚴重，因此指定CC1生產注意W/Q 使用純水與水量控制 (RMK00596) . 【美加訂單生產注意事項-CCP】1.請烤漆入口依照正背面漆鋼捲投向規定進行鋼捲投入。 (RMK00717) . 【美加訂單生產注意事項-CCP】2.烤漆入口依照鋼捲投向規定進行鋼捲投入。(CR1/CG1 CR2/CG2-->正向入料。CR1/CG2 CR2/CG1-->反向入料) (RMK00717) . 【美加訂單生產注意事項-CCP】3.此訂單背面漆一律採Nature塗裝，塗裝黏度設定40秒以上 (RMK00717) | 訂單:2510EFE007/001 RCL <生產備註> 事項如下 . 【捲取】注意！本單為直立式包裝。禁用STAGGER捲取送包裝！送RCL重處理例外。 (RMK00512) | 訂單:2510EFE007/001 CCPK 無 <生產備註> 事項 | 訂單:2510EFE007/001 CGQC <品檢備註> 事項如下 . 鍍層 AZ150 (含) 以上 , 鋅花等級 C~E 目標D，避免鋅花晶界明顯後續造成烤漆點狀未塗漆。 (RMK00565) | 訂單:2510EFE007/001 CCQC <品檢備註> 事項如下 . 【色差】1.1.此客戶對面漆(非B開頭之色碼)目視色差要求較高,請依限度樣本進行目視色差管制★--->發生過訴賠 (RMK00248) . 【色差】1.2.若針對特殊顏色需特別管理時，請品檢忽略1.1.的規定以特別規定為主 (RMK00248) . 【捲取】注意！本單為直立式包裝。禁用STAGGER捲取送包裝！送RCL重處理例外。 (RMK00512) . 【水痕】因TOP 為YCP 近似深黑色水痕可能嚴重，因此指定CC1生產注意W/Q 使用純水與水量控制 (RMK00588) | 訂單:2510EFE007/001 TOL 無 <生產備註> 事項 |  | 訂單 2510EFE007/001 修改記錄如下: 20250923 13:38:53 (06023) 退火碼: >> H2, 用途碼: >> COG007, 背面標示: >> S000, 訂單背面顏色(五碼): >> BW73Z, 背面漆膜厚: >> NOM, 背面漆塗漆型式幾塗幾烤: >> 2, 鉻酸鹽: >> Z, 訂單厚度: >> 0.015, 訂單重: >> 80, 重量容許率(下限): >> 10, 重量容許率(上限): >> 10, 訂單寬度: >> 41, 鍍製方式: >> AC, 鋼捲內徑: >> 508, 鋼捲下限重: >> 3, 鋼捲上限重: >> 4.5, 壓花條件碼: >> -, 表面花紋: >> R, 綠色識別碼: >> -, 印刷輥號: >> -, 產品代碼: >> PPGL, 皮膜碼: >> -, 單位別: >> I, 油品種類: >> Z, 塗油量: >> Z, 包裝代碼: >> E0 , 保護膜碼: >> -, 客戶試片取樣型式: >> -, 調質碼: >> S, 套筒碼: >> P , 規格: >> A792SSGR80, 製造標準: >> ASTM, 表面處理劑種類: >> Z, 表面處理劑塗佈量: >> Z, 伸長率測試: >> N, 硬度測試碼: >> N, 抗拉強度測試: >> N, 降伏強度測試: >> N, 厚度變異: >> 0, 訂單正面顏色(五碼): >> SYT9P, 正面漆膜厚: >> 25, 正面漆塗漆型式幾塗幾烤: >> 2, 修邊碼: >> Y, 重量碼: >> AW, 鋼捲捲向: >> O, 鍍層碼: >> AZ50, | F:保證1/2 ASTM 厚度公差
PPGL | 2510EFE007/002 |  | 1. 製造標準為MS、ASTM或銷新加坡之訂單，若無技術指定優先用料，請優先使用國內料，勿使用ANFEN (OFP00406)-{.不符.} | 1. 製造標準為MS、ASTM或銷新加坡之訂單，若無技術指定優先用料，請優先使用國內料，勿使用ANFEN (OFP00406)-{.不符.} 2. 【提醒】！本單為直立式包裝，嚴禁鍍鋅或烤漆後以STAGGER捲取 (OFP00451)-{.不符.} 3. ※超耐候一系列用途要確認是否有英制公差需求，有英制公差需求時選配碼用ON027※ (OFP00680)-{.不符.} 4. 此經銷商有簽訂1/2厚度公差保證(無厚度變異),請調整冷軋與鍍鋅厚度公差管制範圍. 保證 ASTM 厚度公差 (OFP00180)-{.不符.} | 訂單:2510EFE007/002 CPL <生產備註> 事項如下 . 除HGI/ HGL 訂單邊緣不噴油. 其餘皆側緣噴油 (RMK00285) . 【美加訂單生產注意事項-CPL】1.客戶美加地區訂單實施修邊刀最大使用顆數上限(20顆) (RMK00717) . 【美加訂單生產注意事項-CPL】2.排程備註:注意修邊品質與毛邊 (RMK00717) . 【美加訂單生產注意事項-CPL】3.去毛邊輥的管制：兩側壓力均設定1.0 kg/cm2 (RMK00717) | 訂單:2510EFE007/002 CR1 <生產備註> 事項如下 . 此經銷商保證平均厚度在1/2厚度公差內，厚度量測NG時，如單位長度符合範圍，請放行 (RMK00402) . 此客戶有保證 全板形 急峻度 ≦ 0.7% ( ≦ 12 I-UNIT ) (RMK00583) . 【美加訂單生產注意事項-CR】1.兩側各加開一個spot cooling增加冷卻效果。 (RMK00717) . 【美加訂單生產注意事項-CR】2.發生毛邊時，請降速生產減輕毛邊程度，暫留討論後再處置。 (RMK00717) | 訂單:2510EFE007/002 CR2 <生產備註> 事項如下 . 此經銷商保證平均厚度在1/2厚度公差內，厚度量測NG時，如單位長度符合範圍，請放行 (RMK00402) . 此客戶有保證 全板形 急峻度 ≦ 0.7% ( ≦ 12 I-UNIT ) (RMK00583) . 【美加訂單生產注意事項-CR】1.兩側各加開一個spot cooling增加冷卻效果。 (RMK00717) . 【美加訂單生產注意事項-CR】2.發生毛邊時，請降速生產減輕毛邊程度，暫留討論後再處置。 (RMK00717) | 訂單:2510EFE007/002 CG1 <生產備註> 事項如下 . 鍍鋅表面不可有鋅痕、壓痕、凹陷、及刮傷 、應變痕等。 (RMK00054) . 此經銷商保證平均厚度在1/2厚度公差內，厚度量測NG時，如單位長度符合範圍，請放行 (RMK00402) . 鍍層 AZ150 (含) 以上 , 鋅花等級 C~E 目標D，避免鋅花晶界明顯後續造成烤漆點狀未塗漆。 (RMK00565) . 此客戶有保證 全板形 急峻度 ≦ 0.7% ( ≦ 12 I-UNIT ) (RMK00583) . 【美加訂單生產注意事項-CG1】副操確認完回控制室後，於生產排程鋼號旁簽名紀錄，以利後續追查(該排程生產完，排程單將保留)。 (RMK00717) . 【美加訂單生產注意事項-CG1】中央段副操每顆銲道出Pot時觀察銲道同時，確認Beaver Tail與鋼板接觸之Guide Roll羊毛氈狀況，並適時添加潤滑油(避免乾掉)。 (RMK00717) | 訂單:2510EFE007/002 CG2 <生產備註> 事項如下 . 鍍鋅表面不可有鋅痕、壓痕、凹陷、及刮傷 、應變痕等。 (RMK00054) . 此經銷商保證平均厚度在1/2厚度公差內，厚度量測NG時，如單位長度符合範圍，請放行 (RMK00402) . 鍍層 AZ150 (含) 以上 , 鋅花等級 C~E 目標D，避免鋅花晶界明顯後續造成烤漆點狀未塗漆。 (RMK00565) . 此客戶有保證 全板形 急峻度 ≦ 0.7% ( ≦ 12 I-UNIT ) (RMK00583) . 【美加訂單生產注意事項-CG2】1.使用SUB-NOZZLE (RMK00717) | 訂單:2510EFE007/002 CC1 <生產備註> 事項如下 . 正面面漆(20U)及正面總膜厚(25U)要求管制90%以上之膜厚,未達標準降級. (RMK00054) . 若背面面漆(20U)及背面總膜厚(25U)時要求管制90%以上之膜厚,未達標準降級 (RMK00054) . 面漆=18U(90%)~請購基準22U(110%),標準板總膜厚=5+20U(100%面漆). (RMK00054) . 30CM*全寬*留1塊給LAB及1塊給塗料商, (RMK00054) . 【色差】1.1.此客戶對面漆(非B開頭之色碼)目視色差要求較高,請依限度樣本進行目視色差管制★--->發生過訴賠 (RMK00248) . 【色差】1.2.若針對特殊顏色需特別管理時，請品檢忽略1.1.的規定以特別規定為主 (RMK00248) . 此經銷商保證平均厚度在1/2厚度公差內，厚度量測NG時，如單位長度符合範圍，請放行 (RMK00402) . 【捲取】注意！本單為直立式包裝。禁用STAGGER捲取送包裝！送RCL重處理例外。 (RMK00512) . 【抽氣量】白色系在CC1生產時,FINISH抽氣量請設定250,如生產中發生色差b值異常升高,請股長再加大抽氣量因應 (RMK00560) . 此客戶有保證 全板形 急峻度 ≦ 0.7% ( ≦ 12 I-UNIT ) (RMK00583) . 【美加訂單生產注意事項-CCP】1.請烤漆入口依照正背面漆鋼捲投向規定進行鋼捲投入。 (RMK00717) . 【美加訂單生產注意事項-CCP】2.烤漆入口依照鋼捲投向規定進行鋼捲投入。(CR1/CG1 CR2/CG2-->正向入料。CR1/CG2 CR2/CG1-->反向入料) (RMK00717) . 【美加訂單生產注意事項-CCP】3.此訂單背面漆一律採Nature塗裝，塗裝黏度設定40秒以上 (RMK00717) | 訂單:2510EFE007/002 CC2 <生產備註> 事項如下 . 正面面漆(20U)及正面總膜厚(25U)要求管制90%以上之膜厚,未達標準降級. (RMK00054) . 若背面面漆(20U)及背面總膜厚(25U)時要求管制90%以上之膜厚,未達標準降級 (RMK00054) . 面漆=18U(90%)~請購基準22U(110%),標準板總膜厚=5+20U(100%面漆). (RMK00054) . 30CM*全寬*留1塊給LAB及1塊給塗料商, (RMK00054) . 【色差】1.1.此客戶對面漆(非B開頭之色碼)目視色差要求較高,請依限度樣本進行目視色差管制★--->發生過訴賠 (RMK00248) . 【色差】1.2.若針對特殊顏色需特別管理時，請品檢忽略1.1.的規定以特別規定為主 (RMK00248) . 此經銷商保證平均厚度在1/2厚度公差內，厚度量測NG時，如單位長度符合範圍，請放行 (RMK00402) . 【捲取】注意！本單為直立式包裝。禁用STAGGER捲取送包裝！送RCL重處理例外。 (RMK00512) . 【抽氣量】白色系在CC1生產時,FINISH抽氣量請設定250,如生產中發生色差b值異常升高,請股長再加大抽氣量因應 (RMK00560) . 此客戶有保證 全板形 急峻度 ≦ 0.7% ( ≦ 12 I-UNIT ) (RMK00583) . 【美加訂單生產注意事項-CCP】1.請烤漆入口依照正背面漆鋼捲投向規定進行鋼捲投入。 (RMK00717) . 【美加訂單生產注意事項-CCP】2.烤漆入口依照鋼捲投向規定進行鋼捲投入。(CR1/CG1 CR2/CG2-->正向入料。CR1/CG2 CR2/CG1-->反向入料) (RMK00717) . 【美加訂單生產注意事項-CCP】3.此訂單背面漆一律採Nature塗裝，塗裝黏度設定40秒以上 (RMK00717) | 訂單:2510EFE007/002 RCL <生產備註> 事項如下 . 【捲取】注意！本單為直立式包裝。禁用STAGGER捲取送包裝！送RCL重處理例外。 (RMK00512) | 訂單:2510EFE007/002 CCPK 無 <生產備註> 事項 | 訂單:2510EFE007/002 CGQC <品檢備註> 事項如下 . 鍍層 AZ150 (含) 以上 , 鋅花等級 C~E 目標D，避免鋅花晶界明顯後續造成烤漆點狀未塗漆。 (RMK00565) | 訂單:2510EFE007/002 CCQC <品檢備註> 事項如下 . 【色差】1.1.此客戶對面漆(非B開頭之色碼)目視色差要求較高,請依限度樣本進行目視色差管制★--->發生過訴賠 (RMK00248) . 【色差】1.2.若針對特殊顏色需特別管理時，請品檢忽略1.1.的規定以特別規定為主 (RMK00248) . 【捲取】注意！本單為直立式包裝。禁用STAGGER捲取送包裝！送RCL重處理例外。 (RMK00512) | 訂單:2510EFE007/002 TOL 無 <生產備註> 事項 |  | 訂單 2510EFE007/002 修改記錄如下: 20250923 13:38:56 (06023) 退火碼: >> H2, 用途碼: >> COG003, 背面標示: >> S000, 訂單背面顏色(五碼): >> BW73Z, 背面漆膜厚: >> NOM, 背面漆塗漆型式幾塗幾烤: >> 2, 鉻酸鹽: >> Z, 訂單厚度: >> 0.015, 訂單重: >> 40, 重量容許率(下限): >> 10, 重量容許率(上限): >> 10, 訂單寬度: >> 41, 鍍製方式: >> AC, 鋼捲內徑: >> 508, 鋼捲下限重: >> 3, 鋼捲上限重: >> 4.5, 壓花條件碼: >> -, 表面花紋: >> R, 綠色識別碼: >> -, 印刷輥號: >> -, 產品代碼: >> PPGL, 皮膜碼: >> -, 單位別: >> I, 油品種類: >> Z, 塗油量: >> Z, 包裝代碼: >> E0 , 保護膜碼: >> -, 客戶試片取樣型式: >> -, 調質碼: >> S, 套筒碼: >> P , 規格: >> A792SSGR80, 製造標準: >> ASTM, 表面處理劑種類: >> Z, 表面處理劑塗佈量: >> Z, 伸長率測試: >> N, 硬度測試碼: >> N, 抗拉強度測試: >> N, 降伏強度測試: >> N, 厚度變異: >> 0, 訂單正面顏色(五碼): >> SWH36, 正面漆膜厚: >> 25, 正面漆塗漆型式幾塗幾烤: >> 2, 修邊碼: >> Y, 重量碼: >> AW, 鋼捲捲向: >> O, 鍍層碼: >> AZ50, | F:保證1/2 ASTM 厚度公差
PPGL | 2510EFE007/003 |  | 1. 製造標準為MS、ASTM或銷新加坡之訂單，若無技術指定優先用料，請優先使用國內料，勿使用ANFEN (OFP00406)-{.不符.} | 1. 製造標準為MS、ASTM或銷新加坡之訂單，若無技術指定優先用料，請優先使用國內料，勿使用ANFEN (OFP00406)-{.不符.} 2. 【提醒】！本單為直立式包裝，嚴禁鍍鋅或烤漆後以STAGGER捲取 (OFP00451)-{.不符.} 3. ※超耐候一系列用途要確認是否有英制公差需求，有英制公差需求時選配碼用ON027※ (OFP00680)-{.不符.} 4. 此經銷商有簽訂1/2厚度公差保證(無厚度變異),請調整冷軋與鍍鋅厚度公差管制範圍. 保證 ASTM 厚度公差 (OFP00180)-{.不符.} | 訂單:2510EFE007/003 CPL <生產備註> 事項如下 . 除HGI/ HGL 訂單邊緣不噴油. 其餘皆側緣噴油 (RMK00285) . 【美加訂單生產注意事項-CPL】1.客戶美加地區訂單實施修邊刀最大使用顆數上限(20顆) (RMK00717) . 【美加訂單生產注意事項-CPL】2.排程備註:注意修邊品質與毛邊 (RMK00717) . 【美加訂單生產注意事項-CPL】3.去毛邊輥的管制：兩側壓力均設定1.0 kg/cm2 (RMK00717) | 訂單:2510EFE007/003 CR1 <生產備註> 事項如下 . 此經銷商保證平均厚度在1/2厚度公差內，厚度量測NG時，如單位長度符合範圍，請放行 (RMK00402) . 此客戶有保證 全板形 急峻度 ≦ 0.7% ( ≦ 12 I-UNIT ) (RMK00583) . 【美加訂單生產注意事項-CR】1.兩側各加開一個spot cooling增加冷卻效果。 (RMK00717) . 【美加訂單生產注意事項-CR】2.發生毛邊時，請降速生產減輕毛邊程度，暫留討論後再處置。 (RMK00717) | 訂單:2510EFE007/003 CR2 <生產備註> 事項如下 . 此經銷商保證平均厚度在1/2厚度公差內，厚度量測NG時，如單位長度符合範圍，請放行 (RMK00402) . 此客戶有保證 全板形 急峻度 ≦ 0.7% ( ≦ 12 I-UNIT ) (RMK00583) . 【美加訂單生產注意事項-CR】1.兩側各加開一個spot cooling增加冷卻效果。 (RMK00717) . 【美加訂單生產注意事項-CR】2.發生毛邊時，請降速生產減輕毛邊程度，暫留討論後再處置。 (RMK00717) | 訂單:2510EFE007/003 CG1 <生產備註> 事項如下 . 鍍鋅表面不可有鋅痕、壓痕、凹陷、及刮傷 、應變痕等。 (RMK00054) . 此經銷商保證平均厚度在1/2厚度公差內，厚度量測NG時，如單位長度符合範圍，請放行 (RMK00402) . 鍍層 AZ150 (含) 以上 , 鋅花等級 C~E 目標D，避免鋅花晶界明顯後續造成烤漆點狀未塗漆。 (RMK00565) . 此客戶有保證 全板形 急峻度 ≦ 0.7% ( ≦ 12 I-UNIT ) (RMK00583) . 【美加訂單生產注意事項-CG1】副操確認完回控制室後，於生產排程鋼號旁簽名紀錄，以利後續追查(該排程生產完，排程單將保留)。 (RMK00717) . 【美加訂單生產注意事項-CG1】中央段副操每顆銲道出Pot時觀察銲道同時，確認Beaver Tail與鋼板接觸之Guide Roll羊毛氈狀況，並適時添加潤滑油(避免乾掉)。 (RMK00717) | 訂單:2510EFE007/003 CG2 <生產備註> 事項如下 . 鍍鋅表面不可有鋅痕、壓痕、凹陷、及刮傷 、應變痕等。 (RMK00054) . 此經銷商保證平均厚度在1/2厚度公差內，厚度量測NG時，如單位長度符合範圍，請放行 (RMK00402) . 鍍層 AZ150 (含) 以上 , 鋅花等級 C~E 目標D，避免鋅花晶界明顯後續造成烤漆點狀未塗漆。 (RMK00565) . 此客戶有保證 全板形 急峻度 ≦ 0.7% ( ≦ 12 I-UNIT ) (RMK00583) . 【美加訂單生產注意事項-CG2】1.使用SUB-NOZZLE (RMK00717) | 訂單:2510EFE007/003 CC1 <生產備註> 事項如下 . 正面面漆(20U)及正面總膜厚(25U)要求管制90%以上之膜厚,未達標準降級. (RMK00054) . 若背面面漆(20U)及背面總膜厚(25U)時要求管制90%以上之膜厚,未達標準降級 (RMK00054) . 面漆=18U(90%)~請購基準22U(110%),標準板總膜厚=5+20U(100%面漆). (RMK00054) . 30CM*全寬*留1塊給LAB及1塊給塗料商, (RMK00054) . 【色差】1.1.此客戶對面漆(非B開頭之色碼)目視色差要求較高,請依限度樣本進行目視色差管制★--->發生過訴賠 (RMK00248) . 【色差】1.2.若針對特殊顏色需特別管理時，請品檢忽略1.1.的規定以特別規定為主 (RMK00248) . 此經銷商保證平均厚度在1/2厚度公差內，厚度量測NG時，如單位長度符合範圍，請放行 (RMK00402) . 【捲取】注意！本單為直立式包裝。禁用STAGGER捲取送包裝！送RCL重處理例外。 (RMK00512) . 此客戶有保證 全板形 急峻度 ≦ 0.7% ( ≦ 12 I-UNIT ) (RMK00583) . 【美加訂單生產注意事項-CCP】1.請烤漆入口依照正背面漆鋼捲投向規定進行鋼捲投入。 (RMK00717) . 【美加訂單生產注意事項-CCP】2.烤漆入口依照鋼捲投向規定進行鋼捲投入。(CR1/CG1 CR2/CG2-->正向入料。CR1/CG2 CR2/CG1-->反向入料) (RMK00717) . 【美加訂單生產注意事項-CCP】3.此訂單背面漆一律採Nature塗裝，塗裝黏度設定40秒以上 (RMK00717) | 訂單:2510EFE007/003 CC2 <生產備註> 事項如下 . 正面面漆(20U)及正面總膜厚(25U)要求管制90%以上之膜厚,未達標準降級. (RMK00054) . 若背面面漆(20U)及背面總膜厚(25U)時要求管制90%以上之膜厚,未達標準降級 (RMK00054) . 面漆=18U(90%)~請購基準22U(110%),標準板總膜厚=5+20U(100%面漆). (RMK00054) . 30CM*全寬*留1塊給LAB及1塊給塗料商, (RMK00054) . 【色差】1.1.此客戶對面漆(非B開頭之色碼)目視色差要求較高,請依限度樣本進行目視色差管制★--->發生過訴賠 (RMK00248) . 【色差】1.2.若針對特殊顏色需特別管理時，請品檢忽略1.1.的規定以特別規定為主 (RMK00248) . 此經銷商保證平均厚度在1/2厚度公差內，厚度量測NG時，如單位長度符合範圍，請放行 (RMK00402) . 【捲取】注意！本單為直立式包裝。禁用STAGGER捲取送包裝！送RCL重處理例外。 (RMK00512) . 此客戶有保證 全板形 急峻度 ≦ 0.7% ( ≦ 12 I-UNIT ) (RMK00583) . 【美加訂單生產注意事項-CCP】1.請烤漆入口依照正背面漆鋼捲投向規定進行鋼捲投入。 (RMK00717) . 【美加訂單生產注意事項-CCP】2.烤漆入口依照鋼捲投向規定進行鋼捲投入。(CR1/CG1 CR2/CG2-->正向入料。CR1/CG2 CR2/CG1-->反向入料) (RMK00717) . 【美加訂單生產注意事項-CCP】3.此訂單背面漆一律採Nature塗裝，塗裝黏度設定40秒以上 (RMK00717) | 訂單:2510EFE007/003 RCL <生產備註> 事項如下 . 【捲取】注意！本單為直立式包裝。禁用STAGGER捲取送包裝！送RCL重處理例外。 (RMK00512) | 訂單:2510EFE007/003 CCPK 無 <生產備註> 事項 | 訂單:2510EFE007/003 CGQC <品檢備註> 事項如下 . 鍍層 AZ150 (含) 以上 , 鋅花等級 C~E 目標D，避免鋅花晶界明顯後續造成烤漆點狀未塗漆。 (RMK00565) | 訂單:2510EFE007/003 CCQC <品檢備註> 事項如下 . 【色差】1.1.此客戶對面漆(非B開頭之色碼)目視色差要求較高,請依限度樣本進行目視色差管制★--->發生過訴賠 (RMK00248) . 【色差】1.2.若針對特殊顏色需特別管理時，請品檢忽略1.1.的規定以特別規定為主 (RMK00248) . 【捲取】注意！本單為直立式包裝。禁用STAGGER捲取送包裝！送RCL重處理例外。 (RMK00512) | 訂單:2510EFE007/003 TOL 無 <生產備註> 事項 |  | 訂單 2510EFE007/003 修改記錄如下: 20250923 13:38:59 (06023) 退火碼: >> H2, 用途碼: >> COG003, 背面標示: >> S000, 訂單背面顏色(五碼): >> BW73Z, 背面漆膜厚: >> NOM, 背面漆塗漆型式幾塗幾烤: >> 2, 鉻酸鹽: >> Z, 訂單厚度: >> 0.015, 訂單重: >> 40, 重量容許率(下限): >> 10, 重量容許率(上限): >> 10, 訂單寬度: >> 41, 鍍製方式: >> AC, 鋼捲內徑: >> 508, 鋼捲下限重: >> 3, 鋼捲上限重: >> 4.5, 壓花條件碼: >> -, 表面花紋: >> R, 綠色識別碼: >> -, 印刷輥號: >> -, 產品代碼: >> PPGL, 皮膜碼: >> -, 單位別: >> I, 油品種類: >> Z, 塗油量: >> Z, 包裝代碼: >> E0 , 保護膜碼: >> -, 客戶試片取樣型式: >> -, 調質碼: >> S, 套筒碼: >> P , 規格: >> A792SSGR80, 製造標準: >> ASTM, 表面處理劑種類: >> Z, 表面處理劑塗佈量: >> Z, 伸長率測試: >> N, 硬度測試碼: >> N, 抗拉強度測試: >> N, 降伏強度測試: >> N, 厚度變異: >> 0, 訂單正面顏色(五碼): >> SBH16, 正面漆膜厚: >> 25, 正面漆塗漆型式幾塗幾烤: >> 2, 修邊碼: >> Y, 重量碼: >> AW, 鋼捲捲向: >> O, 鍍層碼: >> AZ50, | F:保證1/2 ASTM 厚度公差
PPGL | 2510EFE007/004 |  | 1. 製造標準為MS、ASTM或銷新加坡之訂單，若無技術指定優先用料，請優先使用國內料，勿使用ANFEN (OFP00406)-{.不符.} | 1. 製造標準為MS、ASTM或銷新加坡之訂單，若無技術指定優先用料，請優先使用國內料，勿使用ANFEN (OFP00406)-{.不符.} 2. 【提醒】！本單為直立式包裝，嚴禁鍍鋅或烤漆後以STAGGER捲取 (OFP00451)-{.不符.} 3. ※超耐候一系列用途要確認是否有英制公差需求，有英制公差需求時選配碼用ON027※ (OFP00680)-{.不符.} 4. 此經銷商有簽訂1/2厚度公差保證(無厚度變異),請調整冷軋與鍍鋅厚度公差管制範圍. 保證 ASTM 厚度公差 (OFP00180)-{.不符.} | 訂單:2510EFE007/004 CPL <生產備註> 事項如下 . 除HGI/ HGL 訂單邊緣不噴油. 其餘皆側緣噴油 (RMK00285) . 【美加訂單生產注意事項-CPL】1.客戶美加地區訂單實施修邊刀最大使用顆數上限(20顆) (RMK00717) . 【美加訂單生產注意事項-CPL】2.排程備註:注意修邊品質與毛邊 (RMK00717) . 【美加訂單生產注意事項-CPL】3.去毛邊輥的管制：兩側壓力均設定1.0 kg/cm2 (RMK00717) | 訂單:2510EFE007/004 CR1 <生產備註> 事項如下 . 此經銷商保證平均厚度在1/2厚度公差內，厚度量測NG時，如單位長度符合範圍，請放行 (RMK00402) . 此客戶有保證 全板形 急峻度 ≦ 0.7% ( ≦ 12 I-UNIT ) (RMK00583) . 【美加訂單生產注意事項-CR】1.兩側各加開一個spot cooling增加冷卻效果。 (RMK00717) . 【美加訂單生產注意事項-CR】2.發生毛邊時，請降速生產減輕毛邊程度，暫留討論後再處置。 (RMK00717) | 訂單:2510EFE007/004 CR2 <生產備註> 事項如下 . 此經銷商保證平均厚度在1/2厚度公差內，厚度量測NG時，如單位長度符合範圍，請放行 (RMK00402) . 此客戶有保證 全板形 急峻度 ≦ 0.7% ( ≦ 12 I-UNIT ) (RMK00583) . 【美加訂單生產注意事項-CR】1.兩側各加開一個spot cooling增加冷卻效果。 (RMK00717) . 【美加訂單生產注意事項-CR】2.發生毛邊時，請降速生產減輕毛邊程度，暫留討論後再處置。 (RMK00717) | 訂單:2510EFE007/004 CG1 <生產備註> 事項如下 . 鍍鋅表面不可有鋅痕、壓痕、凹陷、及刮傷 、應變痕等。 (RMK00054) . 此經銷商保證平均厚度在1/2厚度公差內，厚度量測NG時，如單位長度符合範圍，請放行 (RMK00402) . 鍍層 AZ150 (含) 以上 , 鋅花等級 C~E 目標D，避免鋅花晶界明顯後續造成烤漆點狀未塗漆。 (RMK00565) . 此客戶有保證 全板形 急峻度 ≦ 0.7% ( ≦ 12 I-UNIT ) (RMK00583) . 【美加訂單生產注意事項-CG1】副操確認完回控制室後，於生產排程鋼號旁簽名紀錄，以利後續追查(該排程生產完，排程單將保留)。 (RMK00717) . 【美加訂單生產注意事項-CG1】中央段副操每顆銲道出Pot時觀察銲道同時，確認Beaver Tail與鋼板接觸之Guide Roll羊毛氈狀況，並適時添加潤滑油(避免乾掉)。 (RMK00717) | 訂單:2510EFE007/004 CG2 <生產備註> 事項如下 . 鍍鋅表面不可有鋅痕、壓痕、凹陷、及刮傷 、應變痕等。 (RMK00054) . 此經銷商保證平均厚度在1/2厚度公差內，厚度量測NG時，如單位長度符合範圍，請放行 (RMK00402) . 鍍層 AZ150 (含) 以上 , 鋅花等級 C~E 目標D，避免鋅花晶界明顯後續造成烤漆點狀未塗漆。 (RMK00565) . 此客戶有保證 全板形 急峻度 ≦ 0.7% ( ≦ 12 I-UNIT ) (RMK00583) . 【美加訂單生產注意事項-CG2】1.使用SUB-NOZZLE (RMK00717) | 訂單:2510EFE007/004 CC1 <生產備註> 事項如下 . 正面面漆(20U)及正面總膜厚(25U)要求管制90%以上之膜厚,未達標準降級. (RMK00054) . 若背面面漆(20U)及背面總膜厚(25U)時要求管制90%以上之膜厚,未達標準降級 (RMK00054) . 面漆=18U(90%)~請購基準22U(110%),標準板總膜厚=5+20U(100%面漆). (RMK00054) . 30CM*全寬*留1塊給LAB及1塊給塗料商, (RMK00054) . 【色差】1.1.此客戶對面漆(非B開頭之色碼)目視色差要求較高,請依限度樣本進行目視色差管制★--->發生過訴賠 (RMK00248) . 【色差】1.2.若針對特殊顏色需特別管理時，請品檢忽略1.1.的規定以特別規定為主 (RMK00248) . 此經銷商保證平均厚度在1/2厚度公差內，厚度量測NG時，如單位長度符合範圍，請放行 (RMK00402) . 【捲取】注意！本單為直立式包裝。禁用STAGGER捲取送包裝！送RCL重處理例外。 (RMK00512) . 此客戶有保證 全板形 急峻度 ≦ 0.7% ( ≦ 12 I-UNIT ) (RMK00583) . 【美加訂單生產注意事項-CCP】1.請烤漆入口依照正背面漆鋼捲投向規定進行鋼捲投入。 (RMK00717) . 【美加訂單生產注意事項-CCP】2.烤漆入口依照鋼捲投向規定進行鋼捲投入。(CR1/CG1 CR2/CG2-->正向入料。CR1/CG2 CR2/CG1-->反向入料) (RMK00717) . 【美加訂單生產注意事項-CCP】3.此訂單背面漆一律採Nature塗裝，塗裝黏度設定40秒以上 (RMK00717) | 訂單:2510EFE007/004 CC2 <生產備註> 事項如下 . 正面面漆(20U)及正面總膜厚(25U)要求管制90%以上之膜厚,未達標準降級. (RMK00054) . 若背面面漆(20U)及背面總膜厚(25U)時要求管制90%以上之膜厚,未達標準降級 (RMK00054) . 面漆=18U(90%)~請購基準22U(110%),標準板總膜厚=5+20U(100%面漆). (RMK00054) . 30CM*全寬*留1塊給LAB及1塊給塗料商, (RMK00054) . 【色差】1.1.此客戶對面漆(非B開頭之色碼)目視色差要求較高,請依限度樣本進行目視色差管制★--->發生過訴賠 (RMK00248) . 【色差】1.2.若針對特殊顏色需特別管理時，請品檢忽略1.1.的規定以特別規定為主 (RMK00248) . 此經銷商保證平均厚度在1/2厚度公差內，厚度量測NG時，如單位長度符合範圍，請放行 (RMK00402) . 【捲取】注意！本單為直立式包裝。禁用STAGGER捲取送包裝！送RCL重處理例外。 (RMK00512) . 此客戶有保證 全板形 急峻度 ≦ 0.7% ( ≦ 12 I-UNIT ) (RMK00583) . 【美加訂單生產注意事項-CCP】1.請烤漆入口依照正背面漆鋼捲投向規定進行鋼捲投入。 (RMK00717) . 【美加訂單生產注意事項-CCP】2.烤漆入口依照鋼捲投向規定進行鋼捲投入。(CR1/CG1 CR2/CG2-->正向入料。CR1/CG2 CR2/CG1-->反向入料) (RMK00717) . 【美加訂單生產注意事項-CCP】3.此訂單背面漆一律採Nature塗裝，塗裝黏度設定40秒以上 (RMK00717) | 訂單:2510EFE007/004 RCL <生產備註> 事項如下 . 【捲取】注意！本單為直立式包裝。禁用STAGGER捲取送包裝！送RCL重處理例外。 (RMK00512) | 訂單:2510EFE007/004 CCPK 無 <生產備註> 事項 | 訂單:2510EFE007/004 CGQC <品檢備註> 事項如下 . 鍍層 AZ150 (含) 以上 , 鋅花等級 C~E 目標D，避免鋅花晶界明顯後續造成烤漆點狀未塗漆。 (RMK00565) | 訂單:2510EFE007/004 CCQC <品檢備註> 事項如下 . 【色差】1.1.此客戶對面漆(非B開頭之色碼)目視色差要求較高,請依限度樣本進行目視色差管制★--->發生過訴賠 (RMK00248) . 【色差】1.2.若針對特殊顏色需特別管理時，請品檢忽略1.1.的規定以特別規定為主 (RMK00248) . 【捲取】注意！本單為直立式包裝。禁用STAGGER捲取送包裝！送RCL重處理例外。 (RMK00512) | 訂單:2510EFE007/004 TOL 無 <生產備註> 事項 |  | 訂單 2510EFE007/004 修改記錄如下: 20250923 13:39:02 (06023) 退火碼: >> H2, 用途碼: >> COG003, 背面標示: >> S000, 訂單背面顏色(五碼): >> BW73Z, 背面漆膜厚: >> NOM, 背面漆塗漆型式幾塗幾烤: >> 2, 鉻酸鹽: >> Z, 訂單厚度: >> 0.015, 訂單重: >> 40, 重量容許率(下限): >> 10, 重量容許率(上限): >> 10, 訂單寬度: >> 41, 鍍製方式: >> AC, 鋼捲內徑: >> 508, 鋼捲下限重: >> 3, 鋼捲上限重: >> 4.5, 壓花條件碼: >> -, 表面花紋: >> R, 綠色識別碼: >> -, 印刷輥號: >> -, 產品代碼: >> PPGL, 皮膜碼: >> -, 單位別: >> I, 油品種類: >> Z, 塗油量: >> Z, 包裝代碼: >> E0 , 保護膜碼: >> -, 客戶試片取樣型式: >> -, 調質碼: >> S, 套筒碼: >> P , 規格: >> A792SSGR80, 製造標準: >> ASTM, 表面處理劑種類: >> Z, 表面處理劑塗佈量: >> Z, 伸長率測試: >> N, 硬度測試碼: >> N, 抗拉強度測試: >> N, 降伏強度測試: >> N, 厚度變異: >> 0, 訂單正面顏色(五碼): >> SBH78, 正面漆膜厚: >> 25, 正面漆塗漆型式幾塗幾烤: >> 2, 修邊碼: >> Y, 重量碼: >> AW, 鋼捲捲向: >> O, 鍍層碼: >> AZ50, | F:保證1/2 ASTM 厚度公差
PPGL | 2510EFE007/005 |  | 1. 製造標準為MS、ASTM或銷新加坡之訂單，若無技術指定優先用料，請優先使用國內料，勿使用ANFEN (OFP00406)-{.不符.} | 1. 製造標準為MS、ASTM或銷新加坡之訂單，若無技術指定優先用料，請優先使用國內料，勿使用ANFEN (OFP00406)-{.不符.} 2. 【提醒】！本單為直立式包裝，嚴禁鍍鋅或烤漆後以STAGGER捲取 (OFP00451)-{.不符.} 3. ※超耐候一系列用途要確認是否有英制公差需求，有英制公差需求時選配碼用ON027※ (OFP00680)-{.不符.} 4. 此經銷商有簽訂1/2厚度公差保證(無厚度變異),請調整冷軋與鍍鋅厚度公差管制範圍. 保證 ASTM 厚度公差 (OFP00180)-{.不符.} | 訂單:2510EFE007/005 CPL <生產備註> 事項如下 . 除HGI/ HGL 訂單邊緣不噴油. 其餘皆側緣噴油 (RMK00285) . 【美加訂單生產注意事項-CPL】1.客戶美加地區訂單實施修邊刀最大使用顆數上限(20顆) (RMK00717) . 【美加訂單生產注意事項-CPL】2.排程備註:注意修邊品質與毛邊 (RMK00717) . 【美加訂單生產注意事項-CPL】3.去毛邊輥的管制：兩側壓力均設定1.0 kg/cm2 (RMK00717) | 訂單:2510EFE007/005 CR1 <生產備註> 事項如下 . 此經銷商保證平均厚度在1/2厚度公差內，厚度量測NG時，如單位長度符合範圍，請放行 (RMK00402) . 此客戶有保證 全板形 急峻度 ≦ 0.7% ( ≦ 12 I-UNIT ) (RMK00583) . 【美加訂單生產注意事項-CR】1.兩側各加開一個spot cooling增加冷卻效果。 (RMK00717) . 【美加訂單生產注意事項-CR】2.發生毛邊時，請降速生產減輕毛邊程度，暫留討論後再處置。 (RMK00717) | 訂單:2510EFE007/005 CR2 <生產備註> 事項如下 . 此經銷商保證平均厚度在1/2厚度公差內，厚度量測NG時，如單位長度符合範圍，請放行 (RMK00402) . 此客戶有保證 全板形 急峻度 ≦ 0.7% ( ≦ 12 I-UNIT ) (RMK00583) . 【美加訂單生產注意事項-CR】1.兩側各加開一個spot cooling增加冷卻效果。 (RMK00717) . 【美加訂單生產注意事項-CR】2.發生毛邊時，請降速生產減輕毛邊程度，暫留討論後再處置。 (RMK00717) | 訂單:2510EFE007/005 CG1 <生產備註> 事項如下 . 鍍鋅表面不可有鋅痕、壓痕、凹陷、及刮傷 、應變痕等。 (RMK00054) . 此經銷商保證平均厚度在1/2厚度公差內，厚度量測NG時，如單位長度符合範圍，請放行 (RMK00402) . 鍍層 AZ150 (含) 以上 , 鋅花等級 C~E 目標D，避免鋅花晶界明顯後續造成烤漆點狀未塗漆。 (RMK00565) . 此客戶有保證 全板形 急峻度 ≦ 0.7% ( ≦ 12 I-UNIT ) (RMK00583) . 【美加訂單生產注意事項-CG1】副操確認完回控制室後，於生產排程鋼號旁簽名紀錄，以利後續追查(該排程生產完，排程單將保留)。 (RMK00717) . 【美加訂單生產注意事項-CG1】中央段副操每顆銲道出Pot時觀察銲道同時，確認Beaver Tail與鋼板接觸之Guide Roll羊毛氈狀況，並適時添加潤滑油(避免乾掉)。 (RMK00717) | 訂單:2510EFE007/005 CG2 <生產備註> 事項如下 . 鍍鋅表面不可有鋅痕、壓痕、凹陷、及刮傷 、應變痕等。 (RMK00054) . 此經銷商保證平均厚度在1/2厚度公差內，厚度量測NG時，如單位長度符合範圍，請放行 (RMK00402) . 鍍層 AZ150 (含) 以上 , 鋅花等級 C~E 目標D，避免鋅花晶界明顯後續造成烤漆點狀未塗漆。 (RMK00565) . 此客戶有保證 全板形 急峻度 ≦ 0.7% ( ≦ 12 I-UNIT ) (RMK00583) . 【美加訂單生產注意事項-CG2】1.使用SUB-NOZZLE (RMK00717) | 訂單:2510EFE007/005 CC1 <生產備註> 事項如下 . 正面面漆(20U)及正面總膜厚(25U)要求管制90%以上之膜厚,未達標準降級. (RMK00054) . 若背面面漆(20U)及背面總膜厚(25U)時要求管制90%以上之膜厚,未達標準降級 (RMK00054) . 面漆=18U(90%)~請購基準22U(110%),標準板總膜厚=5+20U(100%面漆). (RMK00054) . 30CM*全寬*留1塊給LAB及1塊給塗料商, (RMK00054) . 【色差】1.1.此客戶對面漆(非B開頭之色碼)目視色差要求較高,請依限度樣本進行目視色差管制★--->發生過訴賠 (RMK00248) . 【色差】1.2.若針對特殊顏色需特別管理時，請品檢忽略1.1.的規定以特別規定為主 (RMK00248) . 此經銷商保證平均厚度在1/2厚度公差內，厚度量測NG時，如單位長度符合範圍，請放行 (RMK00402) . 【捲取】注意！本單為直立式包裝。禁用STAGGER捲取送包裝！送RCL重處理例外。 (RMK00512) . 【抽氣量】白色系在CC1生產時,FINISH抽氣量請設定250,如生產中發生色差b值異常升高,請股長再加大抽氣量因應 (RMK00560) . 此客戶有保證 全板形 急峻度 ≦ 0.7% ( ≦ 12 I-UNIT ) (RMK00583) . 【美加訂單生產注意事項-CCP】1.請烤漆入口依照正背面漆鋼捲投向規定進行鋼捲投入。 (RMK00717) . 【美加訂單生產注意事項-CCP】2.烤漆入口依照鋼捲投向規定進行鋼捲投入。(CR1/CG1 CR2/CG2-->正向入料。CR1/CG2 CR2/CG1-->反向入料) (RMK00717) . 【美加訂單生產注意事項-CCP】3.此訂單背面漆一律採Nature塗裝，塗裝黏度設定40秒以上 (RMK00717) | 訂單:2510EFE007/005 CC2 <生產備註> 事項如下 . 正面面漆(20U)及正面總膜厚(25U)要求管制90%以上之膜厚,未達標準降級. (RMK00054) . 若背面面漆(20U)及背面總膜厚(25U)時要求管制90%以上之膜厚,未達標準降級 (RMK00054) . 面漆=18U(90%)~請購基準22U(110%),標準板總膜厚=5+20U(100%面漆). (RMK00054) . 30CM*全寬*留1塊給LAB及1塊給塗料商, (RMK00054) . 【色差】1.1.此客戶對面漆(非B開頭之色碼)目視色差要求較高,請依限度樣本進行目視色差管制★--->發生過訴賠 (RMK00248) . 【色差】1.2.若針對特殊顏色需特別管理時，請品檢忽略1.1.的規定以特別規定為主 (RMK00248) . 此經銷商保證平均厚度在1/2厚度公差內，厚度量測NG時，如單位長度符合範圍，請放行 (RMK00402) . 【捲取】注意！本單為直立式包裝。禁用STAGGER捲取送包裝！送RCL重處理例外。 (RMK00512) . 【抽氣量】白色系在CC1生產時,FINISH抽氣量請設定250,如生產中發生色差b值異常升高,請股長再加大抽氣量因應 (RMK00560) . 此客戶有保證 全板形 急峻度 ≦ 0.7% ( ≦ 12 I-UNIT ) (RMK00583) . 【美加訂單生產注意事項-CCP】1.請烤漆入口依照正背面漆鋼捲投向規定進行鋼捲投入。 (RMK00717) . 【美加訂單生產注意事項-CCP】2.烤漆入口依照鋼捲投向規定進行鋼捲投入。(CR1/CG1 CR2/CG2-->正向入料。CR1/CG2 CR2/CG1-->反向入料) (RMK00717) . 【美加訂單生產注意事項-CCP】3.此訂單背面漆一律採Nature塗裝，塗裝黏度設定40秒以上 (RMK00717) | 訂單:2510EFE007/005 RCL <生產備註> 事項如下 . 【捲取】注意！本單為直立式包裝。禁用STAGGER捲取送包裝！送RCL重處理例外。 (RMK00512) | 訂單:2510EFE007/005 CCPK 無 <生產備註> 事項 | 訂單:2510EFE007/005 CGQC <品檢備註> 事項如下 . 鍍層 AZ150 (含) 以上 , 鋅花等級 C~E 目標D，避免鋅花晶界明顯後續造成烤漆點狀未塗漆。 (RMK00565) | 訂單:2510EFE007/005 CCQC <品檢備註> 事項如下 . 【色差】1.1.此客戶對面漆(非B開頭之色碼)目視色差要求較高,請依限度樣本進行目視色差管制★--->發生過訴賠 (RMK00248) . 【色差】1.2.若針對特殊顏色需特別管理時，請品檢忽略1.1.的規定以特別規定為主 (RMK00248) . 【捲取】注意！本單為直立式包裝。禁用STAGGER捲取送包裝！送RCL重處理例外。 (RMK00512) | 訂單:2510EFE007/005 TOL 無 <生產備註> 事項 |  | 訂單 2510EFE007/005 修改記錄如下: 20250923 13:39:06 (06023) 退火碼: >> H2, 用途碼: >> COG003, 背面標示: >> S000, 訂單背面顏色(五碼): >> BW73Z, 背面漆膜厚: >> NOM, 背面漆塗漆型式幾塗幾烤: >> 2, 鉻酸鹽: >> Z, 訂單厚度: >> 0.015, 訂單重: >> 40, 重量容許率(下限): >> 10, 重量容許率(上限): >> 10, 訂單寬度: >> 41, 鍍製方式: >> AC, 鋼捲內徑: >> 508, 鋼捲下限重: >> 3, 鋼捲上限重: >> 4.5, 壓花條件碼: >> -, 表面花紋: >> R, 綠色識別碼: >> -, 印刷輥號: >> -, 產品代碼: >> PPGL, 皮膜碼: >> -, 單位別: >> I, 油品種類: >> Z, 塗油量: >> Z, 包裝代碼: >> E0 , 保護膜碼: >> -, 客戶試片取樣型式: >> -, 調質碼: >> S, 套筒碼: >> P , 規格: >> A792SSGR80, 製造標準: >> ASTM, 表面處理劑種類: >> Z, 表面處理劑塗佈量: >> Z, 伸長率測試: >> N, 硬度測試碼: >> N, 抗拉強度測試: >> N, 降伏強度測試: >> N, 厚度變異: >> 0, 訂單正面顏色(五碼): >> SWH68, 正面漆膜厚: >> 25, 正面漆塗漆型式幾塗幾烤: >> 2, 修邊碼: >> Y, 重量碼: >> AW, 鋼捲捲向: >> O, 鍍層碼: >> AZ50, | F:保證1/2 ASTM 厚度公差
PPGL | 2510EFE007/006 |  | 1. 製造標準為MS、ASTM或銷新加坡之訂單，若無技術指定優先用料，請優先使用國內料，勿使用ANFEN (OFP00406)-{.不符.} | 1. 製造標準為MS、ASTM或銷新加坡之訂單，若無技術指定優先用料，請優先使用國內料，勿使用ANFEN (OFP00406)-{.不符.} 2. 【提醒】！本單為直立式包裝，嚴禁鍍鋅或烤漆後以STAGGER捲取 (OFP00451)-{.不符.} 3. ※超耐候一系列用途要確認是否有英制公差需求，有英制公差需求時選配碼用ON027※ (OFP00680)-{.不符.} 4. 此經銷商有簽訂1/2厚度公差保證(無厚度變異),請調整冷軋與鍍鋅厚度公差管制範圍. 保證 ASTM 厚度公差 (OFP00180)-{.不符.} | 訂單:2510EFE007/006 CPL <生產備註> 事項如下 . 除HGI/ HGL 訂單邊緣不噴油. 其餘皆側緣噴油 (RMK00285) . 【美加訂單生產注意事項-CPL】1.客戶美加地區訂單實施修邊刀最大使用顆數上限(20顆) (RMK00717) . 【美加訂單生產注意事項-CPL】2.排程備註:注意修邊品質與毛邊 (RMK00717) . 【美加訂單生產注意事項-CPL】3.去毛邊輥的管制：兩側壓力均設定1.0 kg/cm2 (RMK00717) | 訂單:2510EFE007/006 CR1 <生產備註> 事項如下 . 此經銷商保證平均厚度在1/2厚度公差內，厚度量測NG時，如單位長度符合範圍，請放行 (RMK00402) . 此客戶有保證 全板形 急峻度 ≦ 0.7% ( ≦ 12 I-UNIT ) (RMK00583) . 【美加訂單生產注意事項-CR】1.兩側各加開一個spot cooling增加冷卻效果。 (RMK00717) . 【美加訂單生產注意事項-CR】2.發生毛邊時，請降速生產減輕毛邊程度，暫留討論後再處置。 (RMK00717) | 訂單:2510EFE007/006 CR2 <生產備註> 事項如下 . 此經銷商保證平均厚度在1/2厚度公差內，厚度量測NG時，如單位長度符合範圍，請放行 (RMK00402) . 此客戶有保證 全板形 急峻度 ≦ 0.7% ( ≦ 12 I-UNIT ) (RMK00583) . 【美加訂單生產注意事項-CR】1.兩側各加開一個spot cooling增加冷卻效果。 (RMK00717) . 【美加訂單生產注意事項-CR】2.發生毛邊時，請降速生產減輕毛邊程度，暫留討論後再處置。 (RMK00717) | 訂單:2510EFE007/006 CG1 <生產備註> 事項如下 . 鍍鋅表面不可有鋅痕、壓痕、凹陷、及刮傷 、應變痕等。 (RMK00054) . 此經銷商保證平均厚度在1/2厚度公差內，厚度量測NG時，如單位長度符合範圍，請放行 (RMK00402) . 鍍層 AZ150 (含) 以上 , 鋅花等級 C~E 目標D，避免鋅花晶界明顯後續造成烤漆點狀未塗漆。 (RMK00565) . 此客戶有保證 全板形 急峻度 ≦ 0.7% ( ≦ 12 I-UNIT ) (RMK00583) . 【美加訂單生產注意事項-CG1】副操確認完回控制室後，於生產排程鋼號旁簽名紀錄，以利後續追查(該排程生產完，排程單將保留)。 (RMK00717) . 【美加訂單生產注意事項-CG1】中央段副操每顆銲道出Pot時觀察銲道同時，確認Beaver Tail與鋼板接觸之Guide Roll羊毛氈狀況，並適時添加潤滑油(避免乾掉)。 (RMK00717) | 訂單:2510EFE007/006 CG2 <生產備註> 事項如下 . 鍍鋅表面不可有鋅痕、壓痕、凹陷、及刮傷 、應變痕等。 (RMK00054) . 此經銷商保證平均厚度在1/2厚度公差內，厚度量測NG時，如單位長度符合範圍，請放行 (RMK00402) . 鍍層 AZ150 (含) 以上 , 鋅花等級 C~E 目標D，避免鋅花晶界明顯後續造成烤漆點狀未塗漆。 (RMK00565) . 此客戶有保證 全板形 急峻度 ≦ 0.7% ( ≦ 12 I-UNIT ) (RMK00583) . 【美加訂單生產注意事項-CG2】1.使用SUB-NOZZLE (RMK00717) | 訂單:2510EFE007/006 CC1 <生產備註> 事項如下 . 正面面漆(20U)及正面總膜厚(25U)要求管制90%以上之膜厚,未達標準降級. (RMK00054) . 若背面面漆(20U)及背面總膜厚(25U)時要求管制90%以上之膜厚,未達標準降級 (RMK00054) . 面漆=18U(90%)~請購基準22U(110%),標準板總膜厚=5+20U(100%面漆). (RMK00054) . 30CM*全寬*留1塊給LAB及1塊給塗料商, (RMK00054) . 【色差】1.1.此客戶對面漆(非B開頭之色碼)目視色差要求較高,請依限度樣本進行目視色差管制★--->發生過訴賠 (RMK00248) . 【色差】1.2.若針對特殊顏色需特別管理時，請品檢忽略1.1.的規定以特別規定為主 (RMK00248) . 此經銷商保證平均厚度在1/2厚度公差內，厚度量測NG時，如單位長度符合範圍，請放行 (RMK00402) . 【捲取】注意！本單為直立式包裝。禁用STAGGER捲取送包裝！送RCL重處理例外。 (RMK00512) . 此客戶有保證 全板形 急峻度 ≦ 0.7% ( ≦ 12 I-UNIT ) (RMK00583) . 【美加訂單生產注意事項-CCP】1.請烤漆入口依照正背面漆鋼捲投向規定進行鋼捲投入。 (RMK00717) . 【美加訂單生產注意事項-CCP】2.烤漆入口依照鋼捲投向規定進行鋼捲投入。(CR1/CG1 CR2/CG2-->正向入料。CR1/CG2 CR2/CG1-->反向入料) (RMK00717) . 【美加訂單生產注意事項-CCP】3.此訂單背面漆一律採Nature塗裝，塗裝黏度設定40秒以上 (RMK00717) | 訂單:2510EFE007/006 CC2 <生產備註> 事項如下 . 正面面漆(20U)及正面總膜厚(25U)要求管制90%以上之膜厚,未達標準降級. (RMK00054) . 若背面面漆(20U)及背面總膜厚(25U)時要求管制90%以上之膜厚,未達標準降級 (RMK00054) . 面漆=18U(90%)~請購基準22U(110%),標準板總膜厚=5+20U(100%面漆). (RMK00054) . 30CM*全寬*留1塊給LAB及1塊給塗料商, (RMK00054) . 【色差】1.1.此客戶對面漆(非B開頭之色碼)目視色差要求較高,請依限度樣本進行目視色差管制★--->發生過訴賠 (RMK00248) . 【色差】1.2.若針對特殊顏色需特別管理時，請品檢忽略1.1.的規定以特別規定為主 (RMK00248) . 此經銷商保證平均厚度在1/2厚度公差內，厚度量測NG時，如單位長度符合範圍，請放行 (RMK00402) . 【捲取】注意！本單為直立式包裝。禁用STAGGER捲取送包裝！送RCL重處理例外。 (RMK00512) . 此客戶有保證 全板形 急峻度 ≦ 0.7% ( ≦ 12 I-UNIT ) (RMK00583) . 【美加訂單生產注意事項-CCP】1.請烤漆入口依照正背面漆鋼捲投向規定進行鋼捲投入。 (RMK00717) . 【美加訂單生產注意事項-CCP】2.烤漆入口依照鋼捲投向規定進行鋼捲投入。(CR1/CG1 CR2/CG2-->正向入料。CR1/CG2 CR2/CG1-->反向入料) (RMK00717) . 【美加訂單生產注意事項-CCP】3.此訂單背面漆一律採Nature塗裝，塗裝黏度設定40秒以上 (RMK00717) | 訂單:2510EFE007/006 RCL <生產備註> 事項如下 . 【捲取】注意！本單為直立式包裝。禁用STAGGER捲取送包裝！送RCL重處理例外。 (RMK00512) | 訂單:2510EFE007/006 CCPK 無 <生產備註> 事項 | 訂單:2510EFE007/006 CGQC <品檢備註> 事項如下 . 鍍層 AZ150 (含) 以上 , 鋅花等級 C~E 目標D，避免鋅花晶界明顯後續造成烤漆點狀未塗漆。 (RMK00565) | 訂單:2510EFE007/006 CCQC <品檢備註> 事項如下 . 【色差】1.1.此客戶對面漆(非B開頭之色碼)目視色差要求較高,請依限度樣本進行目視色差管制★--->發生過訴賠 (RMK00248) . 【色差】1.2.若針對特殊顏色需特別管理時，請品檢忽略1.1.的規定以特別規定為主 (RMK00248) . 【捲取】注意！本單為直立式包裝。禁用STAGGER捲取送包裝！送RCL重處理例外。 (RMK00512) | 訂單:2510EFE007/006 TOL 無 <生產備註> 事項 |  | 訂單 2510EFE007/006 修改記錄如下: 20250923 13:39:09 (06023) 退火碼: >> H2, 用途碼: >> COG007, 背面標示: >> S000, 訂單背面顏色(五碼): >> BW73Z, 背面漆膜厚: >> NOM, 背面漆塗漆型式幾塗幾烤: >> 2, 鉻酸鹽: >> Z, 訂單厚度: >> 0.015, 訂單重: >> 40, 重量容許率(下限): >> 10, 重量容許率(上限): >> 10, 訂單寬度: >> 41, 鍍製方式: >> AC, 鋼捲內徑: >> 508, 鋼捲下限重: >> 3, 鋼捲上限重: >> 4.5, 壓花條件碼: >> -, 表面花紋: >> R, 綠色識別碼: >> -, 印刷輥號: >> -, 產品代碼: >> PPGL, 皮膜碼: >> -, 單位別: >> I, 油品種類: >> Z, 塗油量: >> Z, 包裝代碼: >> E0 , 保護膜碼: >> -, 客戶試片取樣型式: >> -, 調質碼: >> S, 套筒碼: >> P , 規格: >> A792SSGR80, 製造標準: >> ASTM, 表面處理劑種類: >> Z, 表面處理劑塗佈量: >> Z, 伸長率測試: >> N, 硬度測試碼: >> N, 抗拉強度測試: >> N, 降伏強度測試: >> N, 厚度變異: >> 0, 訂單正面顏色(五碼): >> SBH7N, 正面漆膜厚: >> 25, 正面漆塗漆型式幾塗幾烤: >> 2, 修邊碼: >> Y, 重量碼: >> AW, 鋼捲捲向: >> O, 鍍層碼: >> AZ50, | F:保證1/2 ASTM 厚度公差
PPGL | 2510EFE007/007 |  | 1. 製造標準為MS、ASTM或銷新加坡之訂單，若無技術指定優先用料，請優先使用國內料，勿使用ANFEN (OFP00406)-{.不符.} | 1. 製造標準為MS、ASTM或銷新加坡之訂單，若無技術指定優先用料，請優先使用國內料，勿使用ANFEN (OFP00406)-{.不符.} 2. 【提醒】！本單為直立式包裝，嚴禁鍍鋅或烤漆後以STAGGER捲取 (OFP00451)-{.不符.} 3. ※超耐候一系列用途要確認是否有英制公差需求，有英制公差需求時選配碼用ON027※ (OFP00680)-{.不符.} 4. 此經銷商有簽訂1/2厚度公差保證(無厚度變異),請調整冷軋與鍍鋅厚度公差管制範圍. 保證 ASTM 厚度公差 (OFP00180)-{.不符.} | 訂單:2510EFE007/007 CPL <生產備註> 事項如下 . 除HGI/ HGL 訂單邊緣不噴油. 其餘皆側緣噴油 (RMK00285) . 【美加訂單生產注意事項-CPL】1.客戶美加地區訂單實施修邊刀最大使用顆數上限(20顆) (RMK00717) . 【美加訂單生產注意事項-CPL】2.排程備註:注意修邊品質與毛邊 (RMK00717) . 【美加訂單生產注意事項-CPL】3.去毛邊輥的管制：兩側壓力均設定1.0 kg/cm2 (RMK00717) | 訂單:2510EFE007/007 CR1 <生產備註> 事項如下 . 此經銷商保證平均厚度在1/2厚度公差內，厚度量測NG時，如單位長度符合範圍，請放行 (RMK00402) . 此客戶有保證 全板形 急峻度 ≦ 0.7% ( ≦ 12 I-UNIT ) (RMK00583) . 【美加訂單生產注意事項-CR】1.兩側各加開一個spot cooling增加冷卻效果。 (RMK00717) . 【美加訂單生產注意事項-CR】2.發生毛邊時，請降速生產減輕毛邊程度，暫留討論後再處置。 (RMK00717) | 訂單:2510EFE007/007 CR2 <生產備註> 事項如下 . 此經銷商保證平均厚度在1/2厚度公差內，厚度量測NG時，如單位長度符合範圍，請放行 (RMK00402) . 此客戶有保證 全板形 急峻度 ≦ 0.7% ( ≦ 12 I-UNIT ) (RMK00583) . 【美加訂單生產注意事項-CR】1.兩側各加開一個spot cooling增加冷卻效果。 (RMK00717) . 【美加訂單生產注意事項-CR】2.發生毛邊時，請降速生產減輕毛邊程度，暫留討論後再處置。 (RMK00717) | 訂單:2510EFE007/007 CG1 <生產備註> 事項如下 . 鍍鋅表面不可有鋅痕、壓痕、凹陷、及刮傷 、應變痕等。 (RMK00054) . 此經銷商保證平均厚度在1/2厚度公差內，厚度量測NG時，如單位長度符合範圍，請放行 (RMK00402) . 鍍層 AZ150 (含) 以上 , 鋅花等級 C~E 目標D，避免鋅花晶界明顯後續造成烤漆點狀未塗漆。 (RMK00565) . 此客戶有保證 全板形 急峻度 ≦ 0.7% ( ≦ 12 I-UNIT ) (RMK00583) . 【美加訂單生產注意事項-CG1】副操確認完回控制室後，於生產排程鋼號旁簽名紀錄，以利後續追查(該排程生產完，排程單將保留)。 (RMK00717) . 【美加訂單生產注意事項-CG1】中央段副操每顆銲道出Pot時觀察銲道同時，確認Beaver Tail與鋼板接觸之Guide Roll羊毛氈狀況，並適時添加潤滑油(避免乾掉)。 (RMK00717) | 訂單:2510EFE007/007 CG2 <生產備註> 事項如下 . 鍍鋅表面不可有鋅痕、壓痕、凹陷、及刮傷 、應變痕等。 (RMK00054) . 此經銷商保證平均厚度在1/2厚度公差內，厚度量測NG時，如單位長度符合範圍，請放行 (RMK00402) . 鍍層 AZ150 (含) 以上 , 鋅花等級 C~E 目標D，避免鋅花晶界明顯後續造成烤漆點狀未塗漆。 (RMK00565) . 此客戶有保證 全板形 急峻度 ≦ 0.7% ( ≦ 12 I-UNIT ) (RMK00583) . 【美加訂單生產注意事項-CG2】1.使用SUB-NOZZLE (RMK00717) | 訂單:2510EFE007/007 CC1 <生產備註> 事項如下 . 【色差】色差放行標準為DE<= 2.0，只管制當批無明顯目視色差，不管制批差異。 (RMK-E_CHIN) . 正面面漆(20U)及正面總膜厚(25U)要求管制90%以上之膜厚,未達標準降級. (RMK00054) . 若背面面漆(20U)及背面總膜厚(25U)時要求管制90%以上之膜厚,未達標準降級 (RMK00054) . 面漆=18U(90%)~請購基準22U(110%),標準板總膜厚=5+20U(100%面漆). (RMK00054) . 30CM*全寬*留1塊給LAB及1塊給塗料商, (RMK00054) . 【色差】1.1.此客戶對面漆(非B開頭之色碼)目視色差要求較高,請依限度樣本進行目視色差管制★--->發生過訴賠 (RMK00248) . 【色差】1.2.若針對特殊顏色需特別管理時，請品檢忽略1.1.的規定以特別規定為主 (RMK00248) . 此經銷商保證平均厚度在1/2厚度公差內，厚度量測NG時，如單位長度符合範圍，請放行 (RMK00402) . 【捲取】注意！本單為直立式包裝。禁用STAGGER捲取送包裝！送RCL重處理例外。 (RMK00512) . 此客戶有保證 全板形 急峻度 ≦ 0.7% ( ≦ 12 I-UNIT ) (RMK00583) . 【美加訂單生產注意事項-CCP】1.請烤漆入口依照正背面漆鋼捲投向規定進行鋼捲投入。 (RMK00717) . 【美加訂單生產注意事項-CCP】2.烤漆入口依照鋼捲投向規定進行鋼捲投入。(CR1/CG1 CR2/CG2-->正向入料。CR1/CG2 CR2/CG1-->反向入料) (RMK00717) . 【美加訂單生產注意事項-CCP】3.此訂單背面漆一律採Nature塗裝，塗裝黏度設定40秒以上 (RMK00717) | 訂單:2510EFE007/007 CC2 <生產備註> 事項如下 . 【色差】色差放行標準為DE<= 2.0，只管制當批無明顯目視色差，不管制批差異。 (RMK-E_CHIN) . 正面面漆(20U)及正面總膜厚(25U)要求管制90%以上之膜厚,未達標準降級. (RMK00054) . 若背面面漆(20U)及背面總膜厚(25U)時要求管制90%以上之膜厚,未達標準降級 (RMK00054) . 面漆=18U(90%)~請購基準22U(110%),標準板總膜厚=5+20U(100%面漆). (RMK00054) . 30CM*全寬*留1塊給LAB及1塊給塗料商, (RMK00054) . 【色差】1.1.此客戶對面漆(非B開頭之色碼)目視色差要求較高,請依限度樣本進行目視色差管制★--->發生過訴賠 (RMK00248) . 【色差】1.2.若針對特殊顏色需特別管理時，請品檢忽略1.1.的規定以特別規定為主 (RMK00248) . 此經銷商保證平均厚度在1/2厚度公差內，厚度量測NG時，如單位長度符合範圍，請放行 (RMK00402) . 【捲取】注意！本單為直立式包裝。禁用STAGGER捲取送包裝！送RCL重處理例外。 (RMK00512) . 此客戶有保證 全板形 急峻度 ≦ 0.7% ( ≦ 12 I-UNIT ) (RMK00583) . 【美加訂單生產注意事項-CCP】1.請烤漆入口依照正背面漆鋼捲投向規定進行鋼捲投入。 (RMK00717) . 【美加訂單生產注意事項-CCP】2.烤漆入口依照鋼捲投向規定進行鋼捲投入。(CR1/CG1 CR2/CG2-->正向入料。CR1/CG2 CR2/CG1-->反向入料) (RMK00717) . 【美加訂單生產注意事項-CCP】3.此訂單背面漆一律採Nature塗裝，塗裝黏度設定40秒以上 (RMK00717) | 訂單:2510EFE007/007 RCL <生產備註> 事項如下 . 【捲取】注意！本單為直立式包裝。禁用STAGGER捲取送包裝！送RCL重處理例外。 (RMK00512) | 訂單:2510EFE007/007 CCPK 無 <生產備註> 事項 | 訂單:2510EFE007/007 CGQC <品檢備註> 事項如下 . 鍍層 AZ150 (含) 以上 , 鋅花等級 C~E 目標D，避免鋅花晶界明顯後續造成烤漆點狀未塗漆。 (RMK00565) | 訂單:2510EFE007/007 CCQC <品檢備註> 事項如下 . 【色差】1.1.此客戶對面漆(非B開頭之色碼)目視色差要求較高,請依限度樣本進行目視色差管制★--->發生過訴賠 (RMK00248) . 【色差】1.2.若針對特殊顏色需特別管理時，請品檢忽略1.1.的規定以特別規定為主 (RMK00248) . 【捲取】注意！本單為直立式包裝。禁用STAGGER捲取送包裝！送RCL重處理例外。 (RMK00512) | 訂單:2510EFE007/007 TOL 無 <生產備註> 事項 | 【色差】色差放行標準為DE<= 2.0，只管制當批無明顯目視色差，不管制批差異。^^/CC1/CC2/ <<.E_CHIN 2025/09/25 11:06.>> | 訂單 2510EFE007/007 修改記錄如下: 20250923 13:39:12 (06023) 退火碼: >> H2, 用途碼: >> COG007, 背面標示: >> S000, 訂單背面顏色(五碼): >> BW73Z, 背面漆膜厚: >> NOM, 背面漆塗漆型式幾塗幾烤: >> 2, 鉻酸鹽: >> Z, 訂單厚度: >> 0.015, 訂單重: >> 40, 重量容許率(下限): >> 10, 重量容許率(上限): >> 10, 訂單寬度: >> 41, 鍍製方式: >> AC, 鋼捲內徑: >> 508, 鋼捲下限重: >> 3, 鋼捲上限重: >> 4.5, 壓花條件碼: >> -, 表面花紋: >> R, 綠色識別碼: >> -, 印刷輥號: >> -, 產品代碼: >> PPGL, 皮膜碼: >> -, 單位別: >> I, 油品種類: >> Z, 塗油量: >> Z, 包裝代碼: >> E0 , 保護膜碼: >> -, 客戶試片取樣型式: >> -, 調質碼: >> S, 套筒碼: >> P , 規格: >> A792SSGR80, 製造標準: >> ASTM, 表面處理劑種類: >> Z, 表面處理劑塗佈量: >> Z, 伸長率測試: >> N, 硬度測試碼: >> N, 抗拉強度測試: >> N, 降伏強度測試: >> N, 厚度變異: >> 0, 訂單正面顏色(五碼): >> SGT7Q, 正面漆膜厚: >> 25, 正面漆塗漆型式幾塗幾烤: >> 2, 修邊碼: >> Y, 重量碼: >> AW, 鋼捲捲向: >> O, 鍍層碼: >> AZ50, | F:保證1/2 ASTM 厚度公差
PPGL | 2510EFE007/008 |  | 1. 製造標準為MS、ASTM或銷新加坡之訂單，若無技術指定優先用料，請優先使用國內料，勿使用ANFEN (OFP00406)-{.不符.} | 1. 製造標準為MS、ASTM或銷新加坡之訂單，若無技術指定優先用料，請優先使用國內料，勿使用ANFEN (OFP00406)-{.不符.} 2. 【提醒】！本單為直立式包裝，嚴禁鍍鋅或烤漆後以STAGGER捲取 (OFP00451)-{.不符.} 3. ※超耐候一系列用途要確認是否有英制公差需求，有英制公差需求時選配碼用ON027※ (OFP00680)-{.不符.} 4. 此經銷商有簽訂1/2厚度公差保證(無厚度變異),請調整冷軋與鍍鋅厚度公差管制範圍. 保證 ASTM 厚度公差 (OFP00180)-{.不符.} | 訂單:2510EFE007/008 CPL <生產備註> 事項如下 . 除HGI/ HGL 訂單邊緣不噴油. 其餘皆側緣噴油 (RMK00285) . 【美加訂單生產注意事項-CPL】1.客戶美加地區訂單實施修邊刀最大使用顆數上限(20顆) (RMK00717) . 【美加訂單生產注意事項-CPL】2.排程備註:注意修邊品質與毛邊 (RMK00717) . 【美加訂單生產注意事項-CPL】3.去毛邊輥的管制：兩側壓力均設定1.0 kg/cm2 (RMK00717) | 訂單:2510EFE007/008 CR1 <生產備註> 事項如下 . 此經銷商保證平均厚度在1/2厚度公差內，厚度量測NG時，如單位長度符合範圍，請放行 (RMK00402) . 此客戶有保證 全板形 急峻度 ≦ 0.7% ( ≦ 12 I-UNIT ) (RMK00583) . 【美加訂單生產注意事項-CR】1.兩側各加開一個spot cooling增加冷卻效果。 (RMK00717) . 【美加訂單生產注意事項-CR】2.發生毛邊時，請降速生產減輕毛邊程度，暫留討論後再處置。 (RMK00717) | 訂單:2510EFE007/008 CR2 <生產備註> 事項如下 . 此經銷商保證平均厚度在1/2厚度公差內，厚度量測NG時，如單位長度符合範圍，請放行 (RMK00402) . 此客戶有保證 全板形 急峻度 ≦ 0.7% ( ≦ 12 I-UNIT ) (RMK00583) . 【美加訂單生產注意事項-CR】1.兩側各加開一個spot cooling增加冷卻效果。 (RMK00717) . 【美加訂單生產注意事項-CR】2.發生毛邊時，請降速生產減輕毛邊程度，暫留討論後再處置。 (RMK00717) | 訂單:2510EFE007/008 CG1 <生產備註> 事項如下 . 鍍鋅表面不可有鋅痕、壓痕、凹陷、及刮傷 、應變痕等。 (RMK00054) . 此經銷商保證平均厚度在1/2厚度公差內，厚度量測NG時，如單位長度符合範圍，請放行 (RMK00402) . 鍍層 AZ150 (含) 以上 , 鋅花等級 C~E 目標D，避免鋅花晶界明顯後續造成烤漆點狀未塗漆。 (RMK00565) . 此客戶有保證 全板形 急峻度 ≦ 0.7% ( ≦ 12 I-UNIT ) (RMK00583) . 【美加訂單生產注意事項-CG1】副操確認完回控制室後，於生產排程鋼號旁簽名紀錄，以利後續追查(該排程生產完，排程單將保留)。 (RMK00717) . 【美加訂單生產注意事項-CG1】中央段副操每顆銲道出Pot時觀察銲道同時，確認Beaver Tail與鋼板接觸之Guide Roll羊毛氈狀況，並適時添加潤滑油(避免乾掉)。 (RMK00717) | 訂單:2510EFE007/008 CG2 <生產備註> 事項如下 . 鍍鋅表面不可有鋅痕、壓痕、凹陷、及刮傷 、應變痕等。 (RMK00054) . 此經銷商保證平均厚度在1/2厚度公差內，厚度量測NG時，如單位長度符合範圍，請放行 (RMK00402) . 鍍層 AZ150 (含) 以上 , 鋅花等級 C~E 目標D，避免鋅花晶界明顯後續造成烤漆點狀未塗漆。 (RMK00565) . 此客戶有保證 全板形 急峻度 ≦ 0.7% ( ≦ 12 I-UNIT ) (RMK00583) . 【美加訂單生產注意事項-CG2】1.使用SUB-NOZZLE (RMK00717) | 訂單:2510EFE007/008 CC1 <生產備註> 事項如下 . 正面面漆(20U)及正面總膜厚(25U)要求管制90%以上之膜厚,未達標準降級. (RMK00054) . 若背面面漆(20U)及背面總膜厚(25U)時要求管制90%以上之膜厚,未達標準降級 (RMK00054) . 面漆=18U(90%)~請購基準22U(110%),標準板總膜厚=5+20U(100%面漆). (RMK00054) . 30CM*全寬*留1塊給LAB及1塊給塗料商, (RMK00054) . 【色差】1.1.此客戶對面漆(非B開頭之色碼)目視色差要求較高,請依限度樣本進行目視色差管制★--->發生過訴賠 (RMK00248) . 【色差】1.2.若針對特殊顏色需特別管理時，請品檢忽略1.1.的規定以特別規定為主 (RMK00248) . 此經銷商保證平均厚度在1/2厚度公差內，厚度量測NG時，如單位長度符合範圍，請放行 (RMK00402) . 【捲取】注意！本單為直立式包裝。禁用STAGGER捲取送包裝！送RCL重處理例外。 (RMK00512) . 【抽氣量】白色系在CC1生產時,FINISH抽氣量請設定250,如生產中發生色差b值異常升高,請股長再加大抽氣量因應 (RMK00560) . 此客戶有保證 全板形 急峻度 ≦ 0.7% ( ≦ 12 I-UNIT ) (RMK00583) . 【美加訂單生產注意事項-CCP】1.請烤漆入口依照正背面漆鋼捲投向規定進行鋼捲投入。 (RMK00717) . 【美加訂單生產注意事項-CCP】2.烤漆入口依照鋼捲投向規定進行鋼捲投入。(CR1/CG1 CR2/CG2-->正向入料。CR1/CG2 CR2/CG1-->反向入料) (RMK00717) . 【美加訂單生產注意事項-CCP】3.此訂單背面漆一律採Nature塗裝，塗裝黏度設定40秒以上 (RMK00717) | 訂單:2510EFE007/008 CC2 <生產備註> 事項如下 . 正面面漆(20U)及正面總膜厚(25U)要求管制90%以上之膜厚,未達標準降級. (RMK00054) . 若背面面漆(20U)及背面總膜厚(25U)時要求管制90%以上之膜厚,未達標準降級 (RMK00054) . 面漆=18U(90%)~請購基準22U(110%),標準板總膜厚=5+20U(100%面漆). (RMK00054) . 30CM*全寬*留1塊給LAB及1塊給塗料商, (RMK00054) . 【色差】1.1.此客戶對面漆(非B開頭之色碼)目視色差要求較高,請依限度樣本進行目視色差管制★--->發生過訴賠 (RMK00248) . 【色差】1.2.若針對特殊顏色需特別管理時，請品檢忽略1.1.的規定以特別規定為主 (RMK00248) . 此經銷商保證平均厚度在1/2厚度公差內，厚度量測NG時，如單位長度符合範圍，請放行 (RMK00402) . 【捲取】注意！本單為直立式包裝。禁用STAGGER捲取送包裝！送RCL重處理例外。 (RMK00512) . 【抽氣量】白色系在CC1生產時,FINISH抽氣量請設定250,如生產中發生色差b值異常升高,請股長再加大抽氣量因應 (RMK00560) . 此客戶有保證 全板形 急峻度 ≦ 0.7% ( ≦ 12 I-UNIT ) (RMK00583) . 【美加訂單生產注意事項-CCP】1.請烤漆入口依照正背面漆鋼捲投向規定進行鋼捲投入。 (RMK00717) . 【美加訂單生產注意事項-CCP】2.烤漆入口依照鋼捲投向規定進行鋼捲投入。(CR1/CG1 CR2/CG2-->正向入料。CR1/CG2 CR2/CG1-->反向入料) (RMK00717) . 【美加訂單生產注意事項-CCP】3.此訂單背面漆一律採Nature塗裝，塗裝黏度設定40秒以上 (RMK00717) | 訂單:2510EFE007/008 RCL <生產備註> 事項如下 . 【捲取】注意！本單為直立式包裝。禁用STAGGER捲取送包裝！送RCL重處理例外。 (RMK00512) | 訂單:2510EFE007/008 CCPK 無 <生產備註> 事項 | 訂單:2510EFE007/008 CGQC <品檢備註> 事項如下 . 鍍層 AZ150 (含) 以上 , 鋅花等級 C~E 目標D，避免鋅花晶界明顯後續造成烤漆點狀未塗漆。 (RMK00565) | 訂單:2510EFE007/008 CCQC <品檢備註> 事項如下 . 【色差】1.1.此客戶對面漆(非B開頭之色碼)目視色差要求較高,請依限度樣本進行目視色差管制★--->發生過訴賠 (RMK00248) . 【色差】1.2.若針對特殊顏色需特別管理時，請品檢忽略1.1.的規定以特別規定為主 (RMK00248) . 【捲取】注意！本單為直立式包裝。禁用STAGGER捲取送包裝！送RCL重處理例外。 (RMK00512) | 訂單:2510EFE007/008 TOL 無 <生產備註> 事項 |  | 訂單 2510EFE007/008 修改記錄如下: 20250923 13:39:15 (06023) 退火碼: >> H2, 用途碼: >> COG003, 背面標示: >> S000, 訂單背面顏色(五碼): >> BW73Z, 背面漆膜厚: >> NOM, 背面漆塗漆型式幾塗幾烤: >> 2, 鉻酸鹽: >> Z, 訂單厚度: >> 0.014, 訂單重: >> 40, 重量容許率(下限): >> 10, 重量容許率(上限): >> 10, 訂單寬度: >> 41, 鍍製方式: >> AC, 鋼捲內徑: >> 508, 鋼捲下限重: >> 3, 鋼捲上限重: >> 4.5, 壓花條件碼: >> -, 表面花紋: >> R, 綠色識別碼: >> -, 印刷輥號: >> -, 產品代碼: >> PPGL, 皮膜碼: >> -, 單位別: >> I, 油品種類: >> Z, 塗油量: >> Z, 包裝代碼: >> E0 , 保護膜碼: >> -, 客戶試片取樣型式: >> -, 調質碼: >> S, 套筒碼: >> P , 規格: >> A792SSGR80, 製造標準: >> ASTM, 表面處理劑種類: >> Z, 表面處理劑塗佈量: >> Z, 伸長率測試: >> N, 硬度測試碼: >> N, 抗拉強度測試: >> N, 降伏強度測試: >> N, 厚度變異: >> 0, 訂單正面顏色(五碼): >> 1WR46, 正面漆膜厚: >> 25, 正面漆塗漆型式幾塗幾烤: >> 2, 修邊碼: >> Y, 重量碼: >> AW, 鋼捲捲向: >> O, 鍍層碼: >> AZ50, | F:保證1/2 ASTM 厚度公差
PPGL | 2510EFE007/009 |  | 1. 製造標準為MS、ASTM或銷新加坡之訂單，若無技術指定優先用料，請優先使用國內料，勿使用ANFEN (OFP00406)-{.不符.} | 1. 製造標準為MS、ASTM或銷新加坡之訂單，若無技術指定優先用料，請優先使用國內料，勿使用ANFEN (OFP00406)-{.不符.} 2. 【提醒】！本單為直立式包裝，嚴禁鍍鋅或烤漆後以STAGGER捲取 (OFP00451)-{.不符.} 3. ※超耐候一系列用途要確認是否有英制公差需求，有英制公差需求時選配碼用ON027※ (OFP00680)-{.不符.} 4. 此經銷商有簽訂1/2厚度公差保證(無厚度變異),請調整冷軋與鍍鋅厚度公差管制範圍. 保證 ASTM 厚度公差 (OFP00180)-{.不符.} | 訂單:2510EFE007/009 CPL <生產備註> 事項如下 . 除HGI/ HGL 訂單邊緣不噴油. 其餘皆側緣噴油 (RMK00285) . 【美加訂單生產注意事項-CPL】1.客戶美加地區訂單實施修邊刀最大使用顆數上限(20顆) (RMK00717) . 【美加訂單生產注意事項-CPL】2.排程備註:注意修邊品質與毛邊 (RMK00717) . 【美加訂單生產注意事項-CPL】3.去毛邊輥的管制：兩側壓力均設定1.0 kg/cm2 (RMK00717) | 訂單:2510EFE007/009 CR1 <生產備註> 事項如下 . 此經銷商保證平均厚度在1/2厚度公差內，厚度量測NG時，如單位長度符合範圍，請放行 (RMK00402) . 此客戶有保證 全板形 急峻度 ≦ 0.7% ( ≦ 12 I-UNIT ) (RMK00583) . 【美加訂單生產注意事項-CR】1.兩側各加開一個spot cooling增加冷卻效果。 (RMK00717) . 【美加訂單生產注意事項-CR】2.發生毛邊時，請降速生產減輕毛邊程度，暫留討論後再處置。 (RMK00717) | 訂單:2510EFE007/009 CR2 <生產備註> 事項如下 . 此經銷商保證平均厚度在1/2厚度公差內，厚度量測NG時，如單位長度符合範圍，請放行 (RMK00402) . 此客戶有保證 全板形 急峻度 ≦ 0.7% ( ≦ 12 I-UNIT ) (RMK00583) . 【美加訂單生產注意事項-CR】1.兩側各加開一個spot cooling增加冷卻效果。 (RMK00717) . 【美加訂單生產注意事項-CR】2.發生毛邊時，請降速生產減輕毛邊程度，暫留討論後再處置。 (RMK00717) | 訂單:2510EFE007/009 CG1 <生產備註> 事項如下 . 鍍鋅表面不可有鋅痕、壓痕、凹陷、及刮傷 、應變痕等。 (RMK00054) . 此經銷商保證平均厚度在1/2厚度公差內，厚度量測NG時，如單位長度符合範圍，請放行 (RMK00402) . 此客戶有保證 全板形 急峻度 ≦ 0.7% ( ≦ 12 I-UNIT ) (RMK00583) . 【美加訂單生產注意事項-CG1】副操確認完回控制室後，於生產排程鋼號旁簽名紀錄，以利後續追查(該排程生產完，排程單將保留)。 (RMK00717) . 【美加訂單生產注意事項-CG1】中央段副操每顆銲道出Pot時觀察銲道同時，確認Beaver Tail與鋼板接觸之Guide Roll羊毛氈狀況，並適時添加潤滑油(避免乾掉)。 (RMK00717) | 訂單:2510EFE007/009 CG2 <生產備註> 事項如下 . 鍍鋅表面不可有鋅痕、壓痕、凹陷、及刮傷 、應變痕等。 (RMK00054) . 此經銷商保證平均厚度在1/2厚度公差內，厚度量測NG時，如單位長度符合範圍，請放行 (RMK00402) . 此客戶有保證 全板形 急峻度 ≦ 0.7% ( ≦ 12 I-UNIT ) (RMK00583) . 【美加訂單生產注意事項-CG2】1.使用SUB-NOZZLE (RMK00717) | 訂單:2510EFE007/009 CC1 <生產備註> 事項如下 . 正面面漆(20U)及正面總膜厚(25U)要求管制90%以上之膜厚,未達標準降級. (RMK00054) . 若背面面漆(20U)及背面總膜厚(25U)時要求管制90%以上之膜厚,未達標準降級 (RMK00054) . 面漆=18U(90%)~請購基準22U(110%),標準板總膜厚=5+20U(100%面漆). (RMK00054) . 30CM*全寬*留1塊給LAB及1塊給塗料商, (RMK00054) . 【色差】1.1.此客戶對面漆(非B開頭之色碼)目視色差要求較高,請依限度樣本進行目視色差管制★--->發生過訴賠 (RMK00248) . 【色差】1.2.若針對特殊顏色需特別管理時，請品檢忽略1.1.的規定以特別規定為主 (RMK00248) . 此經銷商保證平均厚度在1/2厚度公差內，厚度量測NG時，如單位長度符合範圍，請放行 (RMK00402) . 【捲取】注意！本單為直立式包裝。禁用STAGGER捲取送包裝！送RCL重處理例外。 (RMK00512) . 此客戶有保證 全板形 急峻度 ≦ 0.7% ( ≦ 12 I-UNIT ) (RMK00583) . 【美加訂單生產注意事項-CCP】1.請烤漆入口依照正背面漆鋼捲投向規定進行鋼捲投入。 (RMK00717) . 【美加訂單生產注意事項-CCP】2.烤漆入口依照鋼捲投向規定進行鋼捲投入。(CR1/CG1 CR2/CG2-->正向入料。CR1/CG2 CR2/CG1-->反向入料) (RMK00717) . 【美加訂單生產注意事項-CCP】3.此訂單背面漆一律採Nature塗裝，塗裝黏度設定40秒以上 (RMK00717) | 訂單:2510EFE007/009 CC2 <生產備註> 事項如下 . 正面面漆(20U)及正面總膜厚(25U)要求管制90%以上之膜厚,未達標準降級. (RMK00054) . 若背面面漆(20U)及背面總膜厚(25U)時要求管制90%以上之膜厚,未達標準降級 (RMK00054) . 面漆=18U(90%)~請購基準22U(110%),標準板總膜厚=5+20U(100%面漆). (RMK00054) . 30CM*全寬*留1塊給LAB及1塊給塗料商, (RMK00054) . 【色差】1.1.此客戶對面漆(非B開頭之色碼)目視色差要求較高,請依限度樣本進行目視色差管制★--->發生過訴賠 (RMK00248) . 【色差】1.2.若針對特殊顏色需特別管理時，請品檢忽略1.1.的規定以特別規定為主 (RMK00248) . 此經銷商保證平均厚度在1/2厚度公差內，厚度量測NG時，如單位長度符合範圍，請放行 (RMK00402) . 【捲取】注意！本單為直立式包裝。禁用STAGGER捲取送包裝！送RCL重處理例外。 (RMK00512) . 此客戶有保證 全板形 急峻度 ≦ 0.7% ( ≦ 12 I-UNIT ) (RMK00583) . 【美加訂單生產注意事項-CCP】1.請烤漆入口依照正背面漆鋼捲投向規定進行鋼捲投入。 (RMK00717) . 【美加訂單生產注意事項-CCP】2.烤漆入口依照鋼捲投向規定進行鋼捲投入。(CR1/CG1 CR2/CG2-->正向入料。CR1/CG2 CR2/CG1-->反向入料) (RMK00717) . 【美加訂單生產注意事項-CCP】3.此訂單背面漆一律採Nature塗裝，塗裝黏度設定40秒以上 (RMK00717) | 訂單:2510EFE007/009 RCL <生產備註> 事項如下 . 【捲取】注意！本單為直立式包裝。禁用STAGGER捲取送包裝！送RCL重處理例外。 (RMK00512) | 訂單:2510EFE007/009 CCPK 無 <生產備註> 事項 | 訂單:2510EFE007/009 CGQC 無 <品檢備註> 事項 | 訂單:2510EFE007/009 CCQC <品檢備註> 事項如下 . 【色差】1.1.此客戶對面漆(非B開頭之色碼)目視色差要求較高,請依限度樣本進行目視色差管制★--->發生過訴賠 (RMK00248) . 【色差】1.2.若針對特殊顏色需特別管理時，請品檢忽略1.1.的規定以特別規定為主 (RMK00248) . 【捲取】注意！本單為直立式包裝。禁用STAGGER捲取送包裝！送RCL重處理例外。 (RMK00512) | 訂單:2510EFE007/009 TOL 無 <生產備註> 事項 |  | 訂單 2510EFE007/009 修改記錄如下: 20250923 13:39:18 (06023) 退火碼: >> S1, 用途碼: >> COG003, 背面標示: >> S000, 訂單背面顏色(五碼): >> BW73Z, 背面漆膜厚: >> NOM, 背面漆塗漆型式幾塗幾烤: >> 2, 鉻酸鹽: >> Z, 訂單厚度: >> 0.015, 訂單重: >> 20, 重量容許率(下限): >> 10, 重量容許率(上限): >> 10, 訂單寬度: >> 36, 鍍製方式: >> AC, 鋼捲內徑: >> 508, 鋼捲下限重: >> 3, 鋼捲上限重: >> 4.5, 壓花條件碼: >> -, 表面花紋: >> R, 綠色識別碼: >> -, 印刷輥號: >> -, 產品代碼: >> PPGL, 皮膜碼: >> -, 單位別: >> I, 油品種類: >> Z, 塗油量: >> Z, 包裝代碼: >> E0 , 保護膜碼: >> -, 客戶試片取樣型式: >> -, 調質碼: >> S, 套筒碼: >> P , 規格: >> A792SSGR33, 製造標準: >> ASTM, 表面處理劑種類: >> Z, 表面處理劑塗佈量: >> Z, 伸長率測試: >> N, 硬度測試碼: >> N, 抗拉強度測試: >> N, 降伏強度測試: >> N, 厚度變異: >> 0, 訂單正面顏色(五碼): >> SRH86, 正面漆膜厚: >> 25, 正面漆塗漆型式幾塗幾烤: >> 2, 修邊碼: >> Y, 重量碼: >> AW, 鋼捲捲向: >> O, 鍍層碼: >> AZ50, | F:保證1/2 ASTM 厚度公差
PPGL | 2510EFE007/010 | 1. ●依旭台背面（正面漆塗料）發泡黏著性不佳（CC250503），要確認背面是否要發泡● (OFP00739)-{.不符.} | 1. 製造標準為MS、ASTM或銷新加坡之訂單，若無技術指定優先用料，請優先使用國內料，勿使用ANFEN (OFP00406)-{.不符.} | 1. 製造標準為MS、ASTM或銷新加坡之訂單，若無技術指定優先用料，請優先使用國內料，勿使用ANFEN (OFP00406)-{.不符.} 2. 【提醒】！本單為直立式包裝，嚴禁鍍鋅或烤漆後以STAGGER捲取 (OFP00451)-{.不符.} 3. ※超耐候一系列用途要確認是否有英制公差需求，有英制公差需求時選配碼用ON027※ (OFP00680)-{.不符.} 4. ●依旭台背面（正面漆塗料）發泡黏著性不佳（CC250503），要確認背面是否要發泡● (OFP00739)-{.不符.} 5. 此經銷商有簽訂1/2厚度公差保證(無厚度變異),請調整冷軋與鍍鋅厚度公差管制範圍. 保證 ASTM 厚度公差 (OFP00180)-{.不符.} | 訂單:2510EFE007/010 CPL <生產備註> 事項如下 . 本單為烤漆背面大於等於25μ塗裝，軋延後不允許毛邊，請CPL注意修邊狀況 (RMK00124) . 【邊緣品質】此為烤漆背面25μ訂單，請加強檢視鋼捲：邊緣殘剪、側緣鋅渣或毛邊，因為會導致烤漆背面漆轉印正面 (RMK00126) . 除HGI/ HGL 訂單邊緣不噴油. 其餘皆側緣噴油 (RMK00285) . 【美加訂單生產注意事項-CPL】1.客戶美加地區訂單實施修邊刀最大使用顆數上限(20顆) (RMK00717) . 【美加訂單生產注意事項-CPL】2.排程備註:注意修邊品質與毛邊 (RMK00717) . 【美加訂單生產注意事項-CPL】3.去毛邊輥的管制：兩側壓力均設定1.0 kg/cm2 (RMK00717) | 訂單:2510EFE007/010 CR1 <生產備註> 事項如下 . 【邊緣品質】此為烤漆背面25μ訂單，請加強檢視鋼捲：邊緣殘剪、側緣鋅渣或毛邊，因為會導致烤漆背面漆轉印正面 (RMK00126) . 此經銷商保證平均厚度在1/2厚度公差內，厚度量測NG時，如單位長度符合範圍，請放行 (RMK00402) . 此客戶有保證 全板形 急峻度 ≦ 0.7% ( ≦ 12 I-UNIT ) (RMK00583) . 【美加訂單生產注意事項-CR】1.兩側各加開一個spot cooling增加冷卻效果。 (RMK00717) . 【美加訂單生產注意事項-CR】2.發生毛邊時，請降速生產減輕毛邊程度，暫留討論後再處置。 (RMK00717) | 訂單:2510EFE007/010 CR2 <生產備註> 事項如下 . 【邊緣品質】此為烤漆背面25μ訂單，請加強檢視鋼捲：邊緣殘剪、側緣鋅渣或毛邊，因為會導致烤漆背面漆轉印正面 (RMK00126) . 此經銷商保證平均厚度在1/2厚度公差內，厚度量測NG時，如單位長度符合範圍，請放行 (RMK00402) . 此客戶有保證 全板形 急峻度 ≦ 0.7% ( ≦ 12 I-UNIT ) (RMK00583) . 【美加訂單生產注意事項-CR】1.兩側各加開一個spot cooling增加冷卻效果。 (RMK00717) . 【美加訂單生產注意事項-CR】2.發生毛邊時，請降速生產減輕毛邊程度，暫留討論後再處置。 (RMK00717) | 訂單:2510EFE007/010 CG1 <生產備註> 事項如下 . 鍍鋅表面不可有鋅痕、壓痕、凹陷、及刮傷 、應變痕等。 (RMK00054) . 【邊緣品質】此為烤漆背面25μ訂單，請加強檢視鋼捲：邊緣殘剪、側緣鋅渣或毛邊，因為會導致烤漆背面漆轉印正面 (RMK00126) . 本單於烤漆正背面都塗裝正面漆，因此鍍鋅請管制背面表面品質比照正面 (RMK00363) . 此經銷商保證平均厚度在1/2厚度公差內，厚度量測NG時，如單位長度符合範圍，請放行 (RMK00402) . 此客戶有保證 全板形 急峻度 ≦ 0.7% ( ≦ 12 I-UNIT ) (RMK00583) . 【美加訂單生產注意事項-CG1】副操確認完回控制室後，於生產排程鋼號旁簽名紀錄，以利後續追查(該排程生產完，排程單將保留)。 (RMK00717) . 【美加訂單生產注意事項-CG1】中央段副操每顆銲道出Pot時觀察銲道同時，確認Beaver Tail與鋼板接觸之Guide Roll羊毛氈狀況，並適時添加潤滑油(避免乾掉)。 (RMK00717) | 訂單:2510EFE007/010 CG2 <生產備註> 事項如下 . 鍍鋅表面不可有鋅痕、壓痕、凹陷、及刮傷 、應變痕等。 (RMK00054) . 【邊緣品質】此為烤漆背面25μ訂單，請加強檢視鋼捲：邊緣殘剪、側緣鋅渣或毛邊，因為會導致烤漆背面漆轉印正面 (RMK00126) . 本單於烤漆正背面都塗裝正面漆，因此鍍鋅請管制背面表面品質比照正面 (RMK00363) . 此經銷商保證平均厚度在1/2厚度公差內，厚度量測NG時，如單位長度符合範圍，請放行 (RMK00402) . 此客戶有保證 全板形 急峻度 ≦ 0.7% ( ≦ 12 I-UNIT ) (RMK00583) . 【美加訂單生產注意事項-CG2】1.使用SUB-NOZZLE (RMK00717) | 訂單:2510EFE007/010 CC1 <生產備註> 事項如下 . 正面面漆(20U)及正面總膜厚(25U)要求管制90%以上之膜厚,未達標準降級. (RMK00054) . 若背面面漆(20U)及背面總膜厚(25U)時要求管制90%以上之膜厚,未達標準降級 (RMK00054) . 面漆=18U(90%)~請購基準22U(110%),標準板總膜厚=5+20U(100%面漆). (RMK00054) . 30CM*全寬*留1塊給LAB及1塊給塗料商, (RMK00054) . 【邊緣品質】此為烤漆背面25μ訂單，請加強檢視鋼捲：邊緣殘剪、側緣鋅渣或毛邊，因為會導致烤漆背面漆轉印正面 (RMK00126) . 【色差】1.1.此客戶對面漆(非B開頭之色碼)目視色差要求較高,請依限度樣本進行目視色差管制★--->發生過訴賠 (RMK00248) . 【色差】1.2.若針對特殊顏色需特別管理時，請品檢忽略1.1.的規定以特別規定為主 (RMK00248) . 此經銷商保證平均厚度在1/2厚度公差內，厚度量測NG時，如單位長度符合範圍，請放行 (RMK00402) . 【捲取】注意！本單為直立式包裝。禁用STAGGER捲取送包裝！送RCL重處理例外。 (RMK00512) . 此客戶有保證 全板形 急峻度 ≦ 0.7% ( ≦ 12 I-UNIT ) (RMK00583) . 【美加訂單生產注意事項-CCP】1.請烤漆入口依照正背面漆鋼捲投向規定進行鋼捲投入。 (RMK00717) . 【美加訂單生產注意事項-CCP】2.烤漆入口依照鋼捲投向規定進行鋼捲投入。(CR1/CG1 CR2/CG2-->正向入料。CR1/CG2 CR2/CG1-->反向入料) (RMK00717) . 【美加訂單生產注意事項-CCP】3.此訂單背面漆一律採Nature塗裝，塗裝黏度設定40秒以上 (RMK00717) | 訂單:2510EFE007/010 CC2 <生產備註> 事項如下 . 正面面漆(20U)及正面總膜厚(25U)要求管制90%以上之膜厚,未達標準降級. (RMK00054) . 若背面面漆(20U)及背面總膜厚(25U)時要求管制90%以上之膜厚,未達標準降級 (RMK00054) . 面漆=18U(90%)~請購基準22U(110%),標準板總膜厚=5+20U(100%面漆). (RMK00054) . 30CM*全寬*留1塊給LAB及1塊給塗料商, (RMK00054) . 【邊緣品質】此為烤漆背面25μ訂單，請加強檢視鋼捲：邊緣殘剪、側緣鋅渣或毛邊，因為會導致烤漆背面漆轉印正面 (RMK00126) . 【色差】1.1.此客戶對面漆(非B開頭之色碼)目視色差要求較高,請依限度樣本進行目視色差管制★--->發生過訴賠 (RMK00248) . 【色差】1.2.若針對特殊顏色需特別管理時，請品檢忽略1.1.的規定以特別規定為主 (RMK00248) . 此經銷商保證平均厚度在1/2厚度公差內，厚度量測NG時，如單位長度符合範圍，請放行 (RMK00402) . 【捲取】注意！本單為直立式包裝。禁用STAGGER捲取送包裝！送RCL重處理例外。 (RMK00512) . 此客戶有保證 全板形 急峻度 ≦ 0.7% ( ≦ 12 I-UNIT ) (RMK00583) . 【美加訂單生產注意事項-CCP】1.請烤漆入口依照正背面漆鋼捲投向規定進行鋼捲投入。 (RMK00717) . 【美加訂單生產注意事項-CCP】2.烤漆入口依照鋼捲投向規定進行鋼捲投入。(CR1/CG1 CR2/CG2-->正向入料。CR1/CG2 CR2/CG1-->反向入料) (RMK00717) . 【美加訂單生產注意事項-CCP】3.此訂單背面漆一律採Nature塗裝，塗裝黏度設定40秒以上 (RMK00717) | 訂單:2510EFE007/010 RCL <生產備註> 事項如下 . 【捲取】注意！本單為直立式包裝。禁用STAGGER捲取送包裝！送RCL重處理例外。 (RMK00512) | 訂單:2510EFE007/010 CCPK 無 <生產備註> 事項 | 訂單:2510EFE007/010 CGQC <品檢備註> 事項如下 . 【邊緣品質】此為烤漆背面25μ訂單，請加強檢視鋼捲：邊緣殘剪、側緣鋅渣或毛邊，因為會導致烤漆背面漆轉印正面 (RMK00126) . 本單於烤漆正背面都塗裝正面漆，因此鍍鋅請管制背面表面品質比照正面 (RMK00363) | 訂單:2510EFE007/010 CCQC <品檢備註> 事項如下 . 【邊緣品質】此為烤漆背面25μ訂單，請加強檢視鋼捲：邊緣殘剪、側緣鋅渣或毛邊，因為會導致烤漆背面漆轉印正面 (RMK00126) . 【色差】1.1.此客戶對面漆(非B開頭之色碼)目視色差要求較高,請依限度樣本進行目視色差管制★--->發生過訴賠 (RMK00248) . 【色差】1.2.若針對特殊顏色需特別管理時，請品檢忽略1.1.的規定以特別規定為主 (RMK00248) . 【捲取】注意！本單為直立式包裝。禁用STAGGER捲取送包裝！送RCL重處理例外。 (RMK00512) | 訂單:2510EFE007/010 TOL 無 <生產備註> 事項 |  | 訂單 2510EFE007/010 修改記錄如下: 20250923 13:39:21 (06023) 退火碼: >> S1, 用途碼: >> COG003, 背面標示: >> S000, 訂單背面顏色(五碼): >> SWS4W, 背面漆膜厚: >> 25, 背面漆塗漆型式幾塗幾烤: >> 2, 鉻酸鹽: >> Z, 訂單厚度: >> 0.02, 訂單重: >> 20, 重量容許率(下限): >> 10, 重量容許率(上限): >> 10, 訂單寬度: >> 36, 鍍製方式: >> AC, 鋼捲內徑: >> 508, 鋼捲下限重: >> 3, 鋼捲上限重: >> 4.5, 壓花條件碼: >> -, 表面花紋: >> R, 綠色識別碼: >> -, 印刷輥號: >> -, 產品代碼: >> PPGL, 皮膜碼: >> -, 單位別: >> I, 油品種類: >> Z, 塗油量: >> Z, 包裝代碼: >> E0 , 保護膜碼: >> -, 客戶試片取樣型式: >> -, 調質碼: >> S, 套筒碼: >> P , 規格: >> A792SSGR33, 製造標準: >> ASTM, 表面處理劑種類: >> Z, 表面處理劑塗佈量: >> Z, 伸長率測試: >> N, 硬度測試碼: >> N, 抗拉強度測試: >> N, 降伏強度測試: >> N, 厚度變異: >> 0, 訂單正面顏色(五碼): >> SBH87, 正面漆膜厚: >> 25, 正面漆塗漆型式幾塗幾烤: >> 2, 修邊碼: >> Y, 重量碼: >> AW, 鋼捲捲向: >> O, 鍍層碼: >> AZ50, | F:保證1/2 ASTM 厚度公差
PPGL | 2510EFE007/011 |  | 1. 製造標準為MS、ASTM或銷新加坡之訂單，若無技術指定優先用料，請優先使用國內料，勿使用ANFEN (OFP00406)-{.不符.} | 1. 製造標準為MS、ASTM或銷新加坡之訂單，若無技術指定優先用料，請優先使用國內料，勿使用ANFEN (OFP00406)-{.不符.} 2. 【提醒】！本單為直立式包裝，嚴禁鍍鋅或烤漆後以STAGGER捲取 (OFP00451)-{.不符.} 3. ※超耐候一系列用途要確認是否有英制公差需求，有英制公差需求時選配碼用ON027※ (OFP00680)-{.不符.} 4. 此經銷商有簽訂1/2厚度公差保證(無厚度變異),請調整冷軋與鍍鋅厚度公差管制範圍. 保證 ASTM 厚度公差 (OFP00180)-{.不符.} | 訂單:2510EFE007/011 CPL <生產備註> 事項如下 . 除HGI/ HGL 訂單邊緣不噴油. 其餘皆側緣噴油 (RMK00285) . 【美加訂單生產注意事項-CPL】1.客戶美加地區訂單實施修邊刀最大使用顆數上限(20顆) (RMK00717) . 【美加訂單生產注意事項-CPL】2.排程備註:注意修邊品質與毛邊 (RMK00717) . 【美加訂單生產注意事項-CPL】3.去毛邊輥的管制：兩側壓力均設定1.0 kg/cm2 (RMK00717) | 訂單:2510EFE007/011 CR1 <生產備註> 事項如下 . 此經銷商保證平均厚度在1/2厚度公差內，厚度量測NG時，如單位長度符合範圍，請放行 (RMK00402) . 此客戶有保證 全板形 急峻度 ≦ 0.7% ( ≦ 12 I-UNIT ) (RMK00583) . 【美加訂單生產注意事項-CR】1.兩側各加開一個spot cooling增加冷卻效果。 (RMK00717) . 【美加訂單生產注意事項-CR】2.發生毛邊時，請降速生產減輕毛邊程度，暫留討論後再處置。 (RMK00717) | 訂單:2510EFE007/011 CR2 <生產備註> 事項如下 . 此經銷商保證平均厚度在1/2厚度公差內，厚度量測NG時，如單位長度符合範圍，請放行 (RMK00402) . 此客戶有保證 全板形 急峻度 ≦ 0.7% ( ≦ 12 I-UNIT ) (RMK00583) . 【美加訂單生產注意事項-CR】1.兩側各加開一個spot cooling增加冷卻效果。 (RMK00717) . 【美加訂單生產注意事項-CR】2.發生毛邊時，請降速生產減輕毛邊程度，暫留討論後再處置。 (RMK00717) | 訂單:2510EFE007/011 CG1 <生產備註> 事項如下 . 鍍鋅表面不可有鋅痕、壓痕、凹陷、及刮傷 、應變痕等。 (RMK00054) . 此經銷商保證平均厚度在1/2厚度公差內，厚度量測NG時，如單位長度符合範圍，請放行 (RMK00402) . 此客戶有保證 全板形 急峻度 ≦ 0.7% ( ≦ 12 I-UNIT ) (RMK00583) . 【美加訂單生產注意事項-CG1】副操確認完回控制室後，於生產排程鋼號旁簽名紀錄，以利後續追查(該排程生產完，排程單將保留)。 (RMK00717) . 【美加訂單生產注意事項-CG1】中央段副操每顆銲道出Pot時觀察銲道同時，確認Beaver Tail與鋼板接觸之Guide Roll羊毛氈狀況，並適時添加潤滑油(避免乾掉)。 (RMK00717) | 訂單:2510EFE007/011 CG2 <生產備註> 事項如下 . 鍍鋅表面不可有鋅痕、壓痕、凹陷、及刮傷 、應變痕等。 (RMK00054) . 此經銷商保證平均厚度在1/2厚度公差內，厚度量測NG時，如單位長度符合範圍，請放行 (RMK00402) . 此客戶有保證 全板形 急峻度 ≦ 0.7% ( ≦ 12 I-UNIT ) (RMK00583) . 【美加訂單生產注意事項-CG2】1.使用SUB-NOZZLE (RMK00717) | 訂單:2510EFE007/011 CC1 <生產備註> 事項如下 . 正面面漆(20U)及正面總膜厚(25U)要求管制90%以上之膜厚,未達標準降級. (RMK00054) . 若背面面漆(20U)及背面總膜厚(25U)時要求管制90%以上之膜厚,未達標準降級 (RMK00054) . 面漆=18U(90%)~請購基準22U(110%),標準板總膜厚=5+20U(100%面漆). (RMK00054) . 30CM*全寬*留1塊給LAB及1塊給塗料商, (RMK00054) . 【色差】1.1.此客戶對面漆(非B開頭之色碼)目視色差要求較高,請依限度樣本進行目視色差管制★--->發生過訴賠 (RMK00248) . 【色差】1.2.若針對特殊顏色需特別管理時，請品檢忽略1.1.的規定以特別規定為主 (RMK00248) . 此經銷商保證平均厚度在1/2厚度公差內，厚度量測NG時，如單位長度符合範圍，請放行 (RMK00402) . 【捲取】注意！本單為直立式包裝。禁用STAGGER捲取送包裝！送RCL重處理例外。 (RMK00512) . 此客戶有保證 全板形 急峻度 ≦ 0.7% ( ≦ 12 I-UNIT ) (RMK00583) . 【美加訂單生產注意事項-CCP】1.請烤漆入口依照正背面漆鋼捲投向規定進行鋼捲投入。 (RMK00717) . 【美加訂單生產注意事項-CCP】2.烤漆入口依照鋼捲投向規定進行鋼捲投入。(CR1/CG1 CR2/CG2-->正向入料。CR1/CG2 CR2/CG1-->反向入料) (RMK00717) . 【美加訂單生產注意事項-CCP】3.此訂單背面漆一律採Nature塗裝，塗裝黏度設定40秒以上 (RMK00717) | 訂單:2510EFE007/011 CC2 <生產備註> 事項如下 . 正面面漆(20U)及正面總膜厚(25U)要求管制90%以上之膜厚,未達標準降級. (RMK00054) . 若背面面漆(20U)及背面總膜厚(25U)時要求管制90%以上之膜厚,未達標準降級 (RMK00054) . 面漆=18U(90%)~請購基準22U(110%),標準板總膜厚=5+20U(100%面漆). (RMK00054) . 30CM*全寬*留1塊給LAB及1塊給塗料商, (RMK00054) . 【色差】1.1.此客戶對面漆(非B開頭之色碼)目視色差要求較高,請依限度樣本進行目視色差管制★--->發生過訴賠 (RMK00248) . 【色差】1.2.若針對特殊顏色需特別管理時，請品檢忽略1.1.的規定以特別規定為主 (RMK00248) . 此經銷商保證平均厚度在1/2厚度公差內，厚度量測NG時，如單位長度符合範圍，請放行 (RMK00402) . 【捲取】注意！本單為直立式包裝。禁用STAGGER捲取送包裝！送RCL重處理例外。 (RMK00512) . 此客戶有保證 全板形 急峻度 ≦ 0.7% ( ≦ 12 I-UNIT ) (RMK00583) . 【美加訂單生產注意事項-CCP】1.請烤漆入口依照正背面漆鋼捲投向規定進行鋼捲投入。 (RMK00717) . 【美加訂單生產注意事項-CCP】2.烤漆入口依照鋼捲投向規定進行鋼捲投入。(CR1/CG1 CR2/CG2-->正向入料。CR1/CG2 CR2/CG1-->反向入料) (RMK00717) . 【美加訂單生產注意事項-CCP】3.此訂單背面漆一律採Nature塗裝，塗裝黏度設定40秒以上 (RMK00717) | 訂單:2510EFE007/011 RCL <生產備註> 事項如下 . 【捲取】注意！本單為直立式包裝。禁用STAGGER捲取送包裝！送RCL重處理例外。 (RMK00512) | 訂單:2510EFE007/011 CCPK 無 <生產備註> 事項 | 訂單:2510EFE007/011 CGQC 無 <品檢備註> 事項 | 訂單:2510EFE007/011 CCQC <品檢備註> 事項如下 . 【色差】1.1.此客戶對面漆(非B開頭之色碼)目視色差要求較高,請依限度樣本進行目視色差管制★--->發生過訴賠 (RMK00248) . 【色差】1.2.若針對特殊顏色需特別管理時，請品檢忽略1.1.的規定以特別規定為主 (RMK00248) . 【捲取】注意！本單為直立式包裝。禁用STAGGER捲取送包裝！送RCL重處理例外。 (RMK00512) | 訂單:2510EFE007/011 TOL 無 <生產備註> 事項 |  | 訂單 2510EFE007/011 修改記錄如下: 20250923 13:39:23 (06023) 退火碼: >> S1, 用途碼: >> COG003, 背面標示: >> S000, 訂單背面顏色(五碼): >> BW73Z, 背面漆膜厚: >> NOM, 背面漆塗漆型式幾塗幾烤: >> 2, 鉻酸鹽: >> Z, 訂單厚度: >> 0.02, 訂單重: >> 20, 重量容許率(下限): >> 10, 重量容許率(上限): >> 10, 訂單寬度: >> 36, 鍍製方式: >> AC, 鋼捲內徑: >> 508, 鋼捲下限重: >> 3, 鋼捲上限重: >> 4.5, 壓花條件碼: >> -, 表面花紋: >> R, 綠色識別碼: >> -, 印刷輥號: >> -, 產品代碼: >> PPGL, 皮膜碼: >> -, 單位別: >> I, 油品種類: >> Z, 塗油量: >> Z, 包裝代碼: >> E0 , 保護膜碼: >> -, 客戶試片取樣型式: >> -, 調質碼: >> S, 套筒碼: >> P , 規格: >> A792SSGR33, 製造標準: >> ASTM, 表面處理劑種類: >> Z, 表面處理劑塗佈量: >> Z, 伸長率測試: >> N, 硬度測試碼: >> N, 抗拉強度測試: >> N, 降伏強度測試: >> N, 厚度變異: >> 0, 訂單正面顏色(五碼): >> SGH47, 正面漆膜厚: >> 25, 正面漆塗漆型式幾塗幾烤: >> 2, 修邊碼: >> Y, 重量碼: >> AW, 鋼捲捲向: >> O, 鍍層碼: >> AZ50, | F:保證1/2 ASTM 厚度公差
PPGL | 2510EFE007/012 |  | 1. 製造標準為MS、ASTM或銷新加坡之訂單，若無技術指定優先用料，請優先使用國內料，勿使用ANFEN (OFP00406)-{.不符.} | 1. 製造標準為MS、ASTM或銷新加坡之訂單，若無技術指定優先用料，請優先使用國內料，勿使用ANFEN (OFP00406)-{.不符.} 2. 【提醒】！本單為直立式包裝，嚴禁鍍鋅或烤漆後以STAGGER捲取 (OFP00451)-{.不符.} 3. ※超耐候一系列用途要確認是否有英制公差需求，有英制公差需求時選配碼用ON027※ (OFP00680)-{.不符.} 4. 此經銷商有簽訂1/2厚度公差保證(無厚度變異),請調整冷軋與鍍鋅厚度公差管制範圍. 保證 ASTM 厚度公差 (OFP00180)-{.不符.} | 訂單:2510EFE007/012 CPL <生產備註> 事項如下 . 除HGI/ HGL 訂單邊緣不噴油. 其餘皆側緣噴油 (RMK00285) . 【美加訂單生產注意事項-CPL】1.客戶美加地區訂單實施修邊刀最大使用顆數上限(20顆) (RMK00717) . 【美加訂單生產注意事項-CPL】2.排程備註:注意修邊品質與毛邊 (RMK00717) . 【美加訂單生產注意事項-CPL】3.去毛邊輥的管制：兩側壓力均設定1.0 kg/cm2 (RMK00717) | 訂單:2510EFE007/012 CR1 <生產備註> 事項如下 . 此經銷商保證平均厚度在1/2厚度公差內，厚度量測NG時，如單位長度符合範圍，請放行 (RMK00402) . 此客戶有保證 全板形 急峻度 ≦ 0.7% ( ≦ 12 I-UNIT ) (RMK00583) . 【美加訂單生產注意事項-CR】1.兩側各加開一個spot cooling增加冷卻效果。 (RMK00717) . 【美加訂單生產注意事項-CR】2.發生毛邊時，請降速生產減輕毛邊程度，暫留討論後再處置。 (RMK00717) | 訂單:2510EFE007/012 CR2 <生產備註> 事項如下 . 此經銷商保證平均厚度在1/2厚度公差內，厚度量測NG時，如單位長度符合範圍，請放行 (RMK00402) . 此客戶有保證 全板形 急峻度 ≦ 0.7% ( ≦ 12 I-UNIT ) (RMK00583) . 【美加訂單生產注意事項-CR】1.兩側各加開一個spot cooling增加冷卻效果。 (RMK00717) . 【美加訂單生產注意事項-CR】2.發生毛邊時，請降速生產減輕毛邊程度，暫留討論後再處置。 (RMK00717) | 訂單:2510EFE007/012 CG1 <生產備註> 事項如下 . 鍍鋅表面不可有鋅痕、壓痕、凹陷、及刮傷 、應變痕等。 (RMK00054) . 此經銷商保證平均厚度在1/2厚度公差內，厚度量測NG時，如單位長度符合範圍，請放行 (RMK00402) . 鍍層 AZ150 (含) 以上 , 鋅花等級 C~E 目標D，避免鋅花晶界明顯後續造成烤漆點狀未塗漆。 (RMK00565) . 此客戶有保證 全板形 急峻度 ≦ 0.7% ( ≦ 12 I-UNIT ) (RMK00583) . 【美加訂單生產注意事項-CG1】副操確認完回控制室後，於生產排程鋼號旁簽名紀錄，以利後續追查(該排程生產完，排程單將保留)。 (RMK00717) . 【美加訂單生產注意事項-CG1】中央段副操每顆銲道出Pot時觀察銲道同時，確認Beaver Tail與鋼板接觸之Guide Roll羊毛氈狀況，並適時添加潤滑油(避免乾掉)。 (RMK00717) | 訂單:2510EFE007/012 CG2 <生產備註> 事項如下 . 鍍鋅表面不可有鋅痕、壓痕、凹陷、及刮傷 、應變痕等。 (RMK00054) . 此經銷商保證平均厚度在1/2厚度公差內，厚度量測NG時，如單位長度符合範圍，請放行 (RMK00402) . 鍍層 AZ150 (含) 以上 , 鋅花等級 C~E 目標D，避免鋅花晶界明顯後續造成烤漆點狀未塗漆。 (RMK00565) . 此客戶有保證 全板形 急峻度 ≦ 0.7% ( ≦ 12 I-UNIT ) (RMK00583) . 【美加訂單生產注意事項-CG2】1.使用SUB-NOZZLE (RMK00717) | 訂單:2510EFE007/012 CC1 <生產備註> 事項如下 . 正面面漆(20U)及正面總膜厚(25U)要求管制90%以上之膜厚,未達標準降級. (RMK00054) . 若背面面漆(20U)及背面總膜厚(25U)時要求管制90%以上之膜厚,未達標準降級 (RMK00054) . 面漆=18U(90%)~請購基準22U(110%),標準板總膜厚=5+20U(100%面漆). (RMK00054) . 30CM*全寬*留1塊給LAB及1塊給塗料商, (RMK00054) . 【色差】1.1.此客戶對面漆(非B開頭之色碼)目視色差要求較高,請依限度樣本進行目視色差管制★--->發生過訴賠 (RMK00248) . 【色差】1.2.若針對特殊顏色需特別管理時，請品檢忽略1.1.的規定以特別規定為主 (RMK00248) . 此經銷商保證平均厚度在1/2厚度公差內，厚度量測NG時，如單位長度符合範圍，請放行 (RMK00402) . 【捲取】注意！本單為直立式包裝。禁用STAGGER捲取送包裝！送RCL重處理例外。 (RMK00512) . 【抽氣量】白色系在CC1生產時,FINISH抽氣量請設定250,如生產中發生色差b值異常升高,請股長再加大抽氣量因應 (RMK00560) . 此客戶有保證 全板形 急峻度 ≦ 0.7% ( ≦ 12 I-UNIT ) (RMK00583) . 【美加訂單生產注意事項-CCP】1.請烤漆入口依照正背面漆鋼捲投向規定進行鋼捲投入。 (RMK00717) . 【美加訂單生產注意事項-CCP】2.烤漆入口依照鋼捲投向規定進行鋼捲投入。(CR1/CG1 CR2/CG2-->正向入料。CR1/CG2 CR2/CG1-->反向入料) (RMK00717) . 【美加訂單生產注意事項-CCP】3.此訂單背面漆一律採Nature塗裝，塗裝黏度設定40秒以上 (RMK00717) | 訂單:2510EFE007/012 CC2 <生產備註> 事項如下 . 正面面漆(20U)及正面總膜厚(25U)要求管制90%以上之膜厚,未達標準降級. (RMK00054) . 若背面面漆(20U)及背面總膜厚(25U)時要求管制90%以上之膜厚,未達標準降級 (RMK00054) . 面漆=18U(90%)~請購基準22U(110%),標準板總膜厚=5+20U(100%面漆). (RMK00054) . 30CM*全寬*留1塊給LAB及1塊給塗料商, (RMK00054) . 【色差】1.1.此客戶對面漆(非B開頭之色碼)目視色差要求較高,請依限度樣本進行目視色差管制★--->發生過訴賠 (RMK00248) . 【色差】1.2.若針對特殊顏色需特別管理時，請品檢忽略1.1.的規定以特別規定為主 (RMK00248) . 此經銷商保證平均厚度在1/2厚度公差內，厚度量測NG時，如單位長度符合範圍，請放行 (RMK00402) . 【捲取】注意！本單為直立式包裝。禁用STAGGER捲取送包裝！送RCL重處理例外。 (RMK00512) . 【抽氣量】白色系在CC1生產時,FINISH抽氣量請設定250,如生產中發生色差b值異常升高,請股長再加大抽氣量因應 (RMK00560) . 此客戶有保證 全板形 急峻度 ≦ 0.7% ( ≦ 12 I-UNIT ) (RMK00583) . 【美加訂單生產注意事項-CCP】1.請烤漆入口依照正背面漆鋼捲投向規定進行鋼捲投入。 (RMK00717) . 【美加訂單生產注意事項-CCP】2.烤漆入口依照鋼捲投向規定進行鋼捲投入。(CR1/CG1 CR2/CG2-->正向入料。CR1/CG2 CR2/CG1-->反向入料) (RMK00717) . 【美加訂單生產注意事項-CCP】3.此訂單背面漆一律採Nature塗裝，塗裝黏度設定40秒以上 (RMK00717) | 訂單:2510EFE007/012 RCL <生產備註> 事項如下 . 【捲取】注意！本單為直立式包裝。禁用STAGGER捲取送包裝！送RCL重處理例外。 (RMK00512) | 訂單:2510EFE007/012 CCPK 無 <生產備註> 事項 | 訂單:2510EFE007/012 CGQC <品檢備註> 事項如下 . 鍍層 AZ150 (含) 以上 , 鋅花等級 C~E 目標D，避免鋅花晶界明顯後續造成烤漆點狀未塗漆。 (RMK00565) | 訂單:2510EFE007/012 CCQC <品檢備註> 事項如下 . 【色差】1.1.此客戶對面漆(非B開頭之色碼)目視色差要求較高,請依限度樣本進行目視色差管制★--->發生過訴賠 (RMK00248) . 【色差】1.2.若針對特殊顏色需特別管理時，請品檢忽略1.1.的規定以特別規定為主 (RMK00248) . 【捲取】注意！本單為直立式包裝。禁用STAGGER捲取送包裝！送RCL重處理例外。 (RMK00512) | 訂單:2510EFE007/012 TOL 無 <生產備註> 事項 |  | 訂單 2510EFE007/012 修改記錄如下: 20250923 13:39:26 (06023) 退火碼: >> H2, 用途碼: >> COG003, 背面標示: >> S000, 訂單背面顏色(五碼): >> BW73Z, 背面漆膜厚: >> NOM, 背面漆塗漆型式幾塗幾烤: >> 2, 鉻酸鹽: >> Z, 訂單厚度: >> 0.02, 訂單重: >> 40, 重量容許率(下限): >> 10, 重量容許率(上限): >> 10, 訂單寬度: >> 43, 鍍製方式: >> AC, 鋼捲內徑: >> 508, 鋼捲下限重: >> 3, 鋼捲上限重: >> 4.5, 壓花條件碼: >> -, 表面花紋: >> R, 綠色識別碼: >> -, 印刷輥號: >> -, 產品代碼: >> PPGL, 皮膜碼: >> -, 單位別: >> I, 油品種類: >> Z, 塗油量: >> Z, 包裝代碼: >> E0 , 保護膜碼: >> -, 客戶試片取樣型式: >> -, 調質碼: >> S, 套筒碼: >> P , 規格: >> A792SSGR80, 製造標準: >> ASTM, 表面處理劑種類: >> Z, 表面處理劑塗佈量: >> Z, 伸長率測試: >> N, 硬度測試碼: >> N, 抗拉強度測試: >> N, 降伏強度測試: >> N, 厚度變異: >> 0, 訂單正面顏色(五碼): >> SWH36, 正面漆膜厚: >> 25, 正面漆塗漆型式幾塗幾烤: >> 2, 修邊碼: >> Y, 重量碼: >> AW, 鋼捲捲向: >> O, 鍍層碼: >> AZ50, | F:保證1/2 ASTM 厚度公差
PPGL | 2510EFE007/013 |  | 1. 製造標準為MS、ASTM或銷新加坡之訂單，若無技術指定優先用料，請優先使用國內料，勿使用ANFEN (OFP00406)-{.不符.} | 1. 製造標準為MS、ASTM或銷新加坡之訂單，若無技術指定優先用料，請優先使用國內料，勿使用ANFEN (OFP00406)-{.不符.} 2. 【提醒】！本單為直立式包裝，嚴禁鍍鋅或烤漆後以STAGGER捲取 (OFP00451)-{.不符.} 3. ※超耐候一系列用途要確認是否有英制公差需求，有英制公差需求時選配碼用ON027※ (OFP00680)-{.不符.} 4. 此經銷商有簽訂1/2厚度公差保證(無厚度變異),請調整冷軋與鍍鋅厚度公差管制範圍. 保證 ASTM 厚度公差 (OFP00180)-{.不符.} | 訂單:2510EFE007/013 CPL <生產備註> 事項如下 . 除HGI/ HGL 訂單邊緣不噴油. 其餘皆側緣噴油 (RMK00285) . 【美加訂單生產注意事項-CPL】1.客戶美加地區訂單實施修邊刀最大使用顆數上限(20顆) (RMK00717) . 【美加訂單生產注意事項-CPL】2.排程備註:注意修邊品質與毛邊 (RMK00717) . 【美加訂單生產注意事項-CPL】3.去毛邊輥的管制：兩側壓力均設定1.0 kg/cm2 (RMK00717) | 訂單:2510EFE007/013 CR1 <生產備註> 事項如下 . 此經銷商保證平均厚度在1/2厚度公差內，厚度量測NG時，如單位長度符合範圍，請放行 (RMK00402) . 此客戶有保證 全板形 急峻度 ≦ 0.7% ( ≦ 12 I-UNIT ) (RMK00583) . 【美加訂單生產注意事項-CR】1.兩側各加開一個spot cooling增加冷卻效果。 (RMK00717) . 【美加訂單生產注意事項-CR】2.發生毛邊時，請降速生產減輕毛邊程度，暫留討論後再處置。 (RMK00717) | 訂單:2510EFE007/013 CR2 <生產備註> 事項如下 . 此經銷商保證平均厚度在1/2厚度公差內，厚度量測NG時，如單位長度符合範圍，請放行 (RMK00402) . 此客戶有保證 全板形 急峻度 ≦ 0.7% ( ≦ 12 I-UNIT ) (RMK00583) . 【美加訂單生產注意事項-CR】1.兩側各加開一個spot cooling增加冷卻效果。 (RMK00717) . 【美加訂單生產注意事項-CR】2.發生毛邊時，請降速生產減輕毛邊程度，暫留討論後再處置。 (RMK00717) | 訂單:2510EFE007/013 CG1 <生產備註> 事項如下 . 鍍鋅表面不可有鋅痕、壓痕、凹陷、及刮傷 、應變痕等。 (RMK00054) . 此經銷商保證平均厚度在1/2厚度公差內，厚度量測NG時，如單位長度符合範圍，請放行 (RMK00402) . 鍍層 AZ150 (含) 以上 , 鋅花等級 C~E 目標D，避免鋅花晶界明顯後續造成烤漆點狀未塗漆。 (RMK00565) . 此客戶有保證 全板形 急峻度 ≦ 0.7% ( ≦ 12 I-UNIT ) (RMK00583) . 【美加訂單生產注意事項-CG1】副操確認完回控制室後，於生產排程鋼號旁簽名紀錄，以利後續追查(該排程生產完，排程單將保留)。 (RMK00717) . 【美加訂單生產注意事項-CG1】中央段副操每顆銲道出Pot時觀察銲道同時，確認Beaver Tail與鋼板接觸之Guide Roll羊毛氈狀況，並適時添加潤滑油(避免乾掉)。 (RMK00717) | 訂單:2510EFE007/013 CG2 <生產備註> 事項如下 . 鍍鋅表面不可有鋅痕、壓痕、凹陷、及刮傷 、應變痕等。 (RMK00054) . 此經銷商保證平均厚度在1/2厚度公差內，厚度量測NG時，如單位長度符合範圍，請放行 (RMK00402) . 鍍層 AZ150 (含) 以上 , 鋅花等級 C~E 目標D，避免鋅花晶界明顯後續造成烤漆點狀未塗漆。 (RMK00565) . 此客戶有保證 全板形 急峻度 ≦ 0.7% ( ≦ 12 I-UNIT ) (RMK00583) . 【美加訂單生產注意事項-CG2】1.使用SUB-NOZZLE (RMK00717) | 訂單:2510EFE007/013 CC1 <生產備註> 事項如下 . 正面面漆(20U)及正面總膜厚(25U)要求管制90%以上之膜厚,未達標準降級. (RMK00054) . 若背面面漆(20U)及背面總膜厚(25U)時要求管制90%以上之膜厚,未達標準降級 (RMK00054) . 面漆=18U(90%)~請購基準22U(110%),標準板總膜厚=5+20U(100%面漆). (RMK00054) . 30CM*全寬*留1塊給LAB及1塊給塗料商, (RMK00054) . 【色差】1.1.此客戶對面漆(非B開頭之色碼)目視色差要求較高,請依限度樣本進行目視色差管制★--->發生過訴賠 (RMK00248) . 【色差】1.2.若針對特殊顏色需特別管理時，請品檢忽略1.1.的規定以特別規定為主 (RMK00248) . 此經銷商保證平均厚度在1/2厚度公差內，厚度量測NG時，如單位長度符合範圍，請放行 (RMK00402) . 【捲取】注意！本單為直立式包裝。禁用STAGGER捲取送包裝！送RCL重處理例外。 (RMK00512) . 此客戶有保證 全板形 急峻度 ≦ 0.7% ( ≦ 12 I-UNIT ) (RMK00583) . 【美加訂單生產注意事項-CCP】1.請烤漆入口依照正背面漆鋼捲投向規定進行鋼捲投入。 (RMK00717) . 【美加訂單生產注意事項-CCP】2.烤漆入口依照鋼捲投向規定進行鋼捲投入。(CR1/CG1 CR2/CG2-->正向入料。CR1/CG2 CR2/CG1-->反向入料) (RMK00717) . 【美加訂單生產注意事項-CCP】3.此訂單背面漆一律採Nature塗裝，塗裝黏度設定40秒以上 (RMK00717) | 訂單:2510EFE007/013 CC2 <生產備註> 事項如下 . 正面面漆(20U)及正面總膜厚(25U)要求管制90%以上之膜厚,未達標準降級. (RMK00054) . 若背面面漆(20U)及背面總膜厚(25U)時要求管制90%以上之膜厚,未達標準降級 (RMK00054) . 面漆=18U(90%)~請購基準22U(110%),標準板總膜厚=5+20U(100%面漆). (RMK00054) . 30CM*全寬*留1塊給LAB及1塊給塗料商, (RMK00054) . 【色差】1.1.此客戶對面漆(非B開頭之色碼)目視色差要求較高,請依限度樣本進行目視色差管制★--->發生過訴賠 (RMK00248) . 【色差】1.2.若針對特殊顏色需特別管理時，請品檢忽略1.1.的規定以特別規定為主 (RMK00248) . 此經銷商保證平均厚度在1/2厚度公差內，厚度量測NG時，如單位長度符合範圍，請放行 (RMK00402) . 【捲取】注意！本單為直立式包裝。禁用STAGGER捲取送包裝！送RCL重處理例外。 (RMK00512) . 此客戶有保證 全板形 急峻度 ≦ 0.7% ( ≦ 12 I-UNIT ) (RMK00583) . 【美加訂單生產注意事項-CCP】1.請烤漆入口依照正背面漆鋼捲投向規定進行鋼捲投入。 (RMK00717) . 【美加訂單生產注意事項-CCP】2.烤漆入口依照鋼捲投向規定進行鋼捲投入。(CR1/CG1 CR2/CG2-->正向入料。CR1/CG2 CR2/CG1-->反向入料) (RMK00717) . 【美加訂單生產注意事項-CCP】3.此訂單背面漆一律採Nature塗裝，塗裝黏度設定40秒以上 (RMK00717) | 訂單:2510EFE007/013 RCL <生產備註> 事項如下 . 【捲取】注意！本單為直立式包裝。禁用STAGGER捲取送包裝！送RCL重處理例外。 (RMK00512) | 訂單:2510EFE007/013 CCPK 無 <生產備註> 事項 | 訂單:2510EFE007/013 CGQC <品檢備註> 事項如下 . 鍍層 AZ150 (含) 以上 , 鋅花等級 C~E 目標D，避免鋅花晶界明顯後續造成烤漆點狀未塗漆。 (RMK00565) | 訂單:2510EFE007/013 CCQC <品檢備註> 事項如下 . 【色差】1.1.此客戶對面漆(非B開頭之色碼)目視色差要求較高,請依限度樣本進行目視色差管制★--->發生過訴賠 (RMK00248) . 【色差】1.2.若針對特殊顏色需特別管理時，請品檢忽略1.1.的規定以特別規定為主 (RMK00248) . 【捲取】注意！本單為直立式包裝。禁用STAGGER捲取送包裝！送RCL重處理例外。 (RMK00512) | 訂單:2510EFE007/013 TOL 無 <生產備註> 事項 |  | 訂單 2510EFE007/013 修改記錄如下: 20250923 13:39:30 (06023) 退火碼: >> H2, 用途碼: >> COG003, 背面標示: >> S000, 訂單背面顏色(五碼): >> BW73Z, 背面漆膜厚: >> NOM, 背面漆塗漆型式幾塗幾烤: >> 2, 鉻酸鹽: >> Z, 訂單厚度: >> 0.02, 訂單重: >> 40, 重量容許率(下限): >> 10, 重量容許率(上限): >> 10, 訂單寬度: >> 43, 鍍製方式: >> AC, 鋼捲內徑: >> 508, 鋼捲下限重: >> 3, 鋼捲上限重: >> 4.5, 壓花條件碼: >> -, 表面花紋: >> R, 綠色識別碼: >> -, 印刷輥號: >> -, 產品代碼: >> PPGL, 皮膜碼: >> -, 單位別: >> I, 油品種類: >> Z, 塗油量: >> Z, 包裝代碼: >> E0 , 保護膜碼: >> -, 客戶試片取樣型式: >> -, 調質碼: >> S, 套筒碼: >> P , 規格: >> A792SSGR80, 製造標準: >> ASTM, 表面處理劑種類: >> Z, 表面處理劑塗佈量: >> Z, 伸長率測試: >> N, 硬度測試碼: >> N, 抗拉強度測試: >> N, 降伏強度測試: >> N, 厚度變異: >> 0, 訂單正面顏色(五碼): >> SBH78, 正面漆膜厚: >> 25, 正面漆塗漆型式幾塗幾烤: >> 2, 修邊碼: >> Y, 重量碼: >> AW, 鋼捲捲向: >> O, 鍍層碼: >> AZ50, | F:保證1/2 ASTM 厚度公差
PPGL | 2510EFE008/001 |  | 1. 製造標準為MS、ASTM或銷新加坡之訂單，若無技術指定優先用料，請優先使用國內料，勿使用ANFEN (OFP00406)-{.不符.} | 1. 製造標準為MS、ASTM或銷新加坡之訂單，若無技術指定優先用料，請優先使用國內料，勿使用ANFEN (OFP00406)-{.不符.} 2. 【提醒】！本單為直立式包裝，嚴禁鍍鋅或烤漆後以STAGGER捲取 (OFP00451)-{.不符.} 3. ※超耐候一系列用途要確認是否有英制公差需求，有英制公差需求時選配碼用ON027※ (OFP00680)-{.不符.} 4. 此經銷商有簽訂1/2厚度公差保證(無厚度變異),請調整冷軋與鍍鋅厚度公差管制範圍. 保證 ASTM 厚度公差 (OFP00180)-{.不符.} | 訂單:2510EFE008/001 CPL <生產備註> 事項如下 . 除HGI/ HGL 訂單邊緣不噴油. 其餘皆側緣噴油 (RMK00285) . 【美加訂單生產注意事項-CPL】1.客戶美加地區訂單實施修邊刀最大使用顆數上限(20顆) (RMK00717) . 【美加訂單生產注意事項-CPL】2.排程備註:注意修邊品質與毛邊 (RMK00717) . 【美加訂單生產注意事項-CPL】3.去毛邊輥的管制：兩側壓力均設定1.0 kg/cm2 (RMK00717) | 訂單:2510EFE008/001 CR1 <生產備註> 事項如下 . 此經銷商保證平均厚度在1/2厚度公差內，厚度量測NG時，如單位長度符合範圍，請放行 (RMK00402) . 此客戶有保證 全板形 急峻度 ≦ 0.7% ( ≦ 12 I-UNIT ) (RMK00583) . 【美加訂單生產注意事項-CR】1.兩側各加開一個spot cooling增加冷卻效果。 (RMK00717) . 【美加訂單生產注意事項-CR】2.發生毛邊時，請降速生產減輕毛邊程度，暫留討論後再處置。 (RMK00717) | 訂單:2510EFE008/001 CR2 <生產備註> 事項如下 . 此經銷商保證平均厚度在1/2厚度公差內，厚度量測NG時，如單位長度符合範圍，請放行 (RMK00402) . 此客戶有保證 全板形 急峻度 ≦ 0.7% ( ≦ 12 I-UNIT ) (RMK00583) . 【美加訂單生產注意事項-CR】1.兩側各加開一個spot cooling增加冷卻效果。 (RMK00717) . 【美加訂單生產注意事項-CR】2.發生毛邊時，請降速生產減輕毛邊程度，暫留討論後再處置。 (RMK00717) | 訂單:2510EFE008/001 CG1 <生產備註> 事項如下 . 鍍鋅表面不可有鋅痕、壓痕、凹陷、及刮傷 、應變痕等。 (RMK00054) . 此經銷商保證平均厚度在1/2厚度公差內，厚度量測NG時，如單位長度符合範圍，請放行 (RMK00402) . 鍍層 AZ150 (含) 以上 , 鋅花等級 C~E 目標D，避免鋅花晶界明顯後續造成烤漆點狀未塗漆。 (RMK00565) . 此客戶有保證 全板形 急峻度 ≦ 0.7% ( ≦ 12 I-UNIT ) (RMK00583) . 【美加訂單生產注意事項-CG1】副操確認完回控制室後，於生產排程鋼號旁簽名紀錄，以利後續追查(該排程生產完，排程單將保留)。 (RMK00717) . 【美加訂單生產注意事項-CG1】中央段副操每顆銲道出Pot時觀察銲道同時，確認Beaver Tail與鋼板接觸之Guide Roll羊毛氈狀況，並適時添加潤滑油(避免乾掉)。 (RMK00717) | 訂單:2510EFE008/001 CG2 <生產備註> 事項如下 . 鍍鋅表面不可有鋅痕、壓痕、凹陷、及刮傷 、應變痕等。 (RMK00054) . 此經銷商保證平均厚度在1/2厚度公差內，厚度量測NG時，如單位長度符合範圍，請放行 (RMK00402) . 鍍層 AZ150 (含) 以上 , 鋅花等級 C~E 目標D，避免鋅花晶界明顯後續造成烤漆點狀未塗漆。 (RMK00565) . 此客戶有保證 全板形 急峻度 ≦ 0.7% ( ≦ 12 I-UNIT ) (RMK00583) . 【美加訂單生產注意事項-CG2】1.使用SUB-NOZZLE (RMK00717) | 訂單:2510EFE008/001 CC1 <生產備註> 事項如下 . 正面面漆(20U)及正面總膜厚(25U)要求管制90%以上之膜厚,未達標準降級. (RMK00054) . 若背面面漆(20U)及背面總膜厚(25U)時要求管制90%以上之膜厚,未達標準降級 (RMK00054) . 面漆=18U(90%)~請購基準22U(110%),標準板總膜厚=5+20U(100%面漆). (RMK00054) . 30CM*全寬*留1塊給LAB及1塊給塗料商, (RMK00054) . 【色差】1.1.此客戶對面漆(非B開頭之色碼)目視色差要求較高,請依限度樣本進行目視色差管制★--->發生過訴賠 (RMK00248) . 【色差】1.2.若針對特殊顏色需特別管理時，請品檢忽略1.1.的規定以特別規定為主 (RMK00248) . 此經銷商保證平均厚度在1/2厚度公差內，厚度量測NG時，如單位長度符合範圍，請放行 (RMK00402) . 【捲取】注意！本單為直立式包裝。禁用STAGGER捲取送包裝！送RCL重處理例外。 (RMK00512) . 此客戶有保證 全板形 急峻度 ≦ 0.7% ( ≦ 12 I-UNIT ) (RMK00583) . 【水痕】因TOP 為YCP 近似深黑色水痕可能嚴重，因此指定CC1生產注意W/Q 使用純水與水量控制 (RMK00588) . 【水痕】因YCP 近似深黑色水痕可能嚴重，因此指定CC1生產注意W/Q 使用純水與水量控制 (RMK00596) . 【美加訂單生產注意事項-CCP】1.請烤漆入口依照正背面漆鋼捲投向規定進行鋼捲投入。 (RMK00717) . 【美加訂單生產注意事項-CCP】2.烤漆入口依照鋼捲投向規定進行鋼捲投入。(CR1/CG1 CR2/CG2-->正向入料。CR1/CG2 CR2/CG1-->反向入料) (RMK00717) . 【美加訂單生產注意事項-CCP】3.此訂單背面漆一律採Nature塗裝，塗裝黏度設定40秒以上 (RMK00717) | 訂單:2510EFE008/001 CC2 <生產備註> 事項如下 . 正面面漆(20U)及正面總膜厚(25U)要求管制90%以上之膜厚,未達標準降級. (RMK00054) . 若背面面漆(20U)及背面總膜厚(25U)時要求管制90%以上之膜厚,未達標準降級 (RMK00054) . 面漆=18U(90%)~請購基準22U(110%),標準板總膜厚=5+20U(100%面漆). (RMK00054) . 30CM*全寬*留1塊給LAB及1塊給塗料商, (RMK00054) . 【色差】1.1.此客戶對面漆(非B開頭之色碼)目視色差要求較高,請依限度樣本進行目視色差管制★--->發生過訴賠 (RMK00248) . 【色差】1.2.若針對特殊顏色需特別管理時，請品檢忽略1.1.的規定以特別規定為主 (RMK00248) . 此經銷商保證平均厚度在1/2厚度公差內，厚度量測NG時，如單位長度符合範圍，請放行 (RMK00402) . 【捲取】注意！本單為直立式包裝。禁用STAGGER捲取送包裝！送RCL重處理例外。 (RMK00512) . 此客戶有保證 全板形 急峻度 ≦ 0.7% ( ≦ 12 I-UNIT ) (RMK00583) . 【水痕】因TOP 為YCP 近似深黑色水痕可能嚴重，因此指定CC1生產注意W/Q 使用純水與水量控制 (RMK00588) . 【水痕】因YCP 近似深黑色水痕可能嚴重，因此指定CC1生產注意W/Q 使用純水與水量控制 (RMK00596) . 【美加訂單生產注意事項-CCP】1.請烤漆入口依照正背面漆鋼捲投向規定進行鋼捲投入。 (RMK00717) . 【美加訂單生產注意事項-CCP】2.烤漆入口依照鋼捲投向規定進行鋼捲投入。(CR1/CG1 CR2/CG2-->正向入料。CR1/CG2 CR2/CG1-->反向入料) (RMK00717) . 【美加訂單生產注意事項-CCP】3.此訂單背面漆一律採Nature塗裝，塗裝黏度設定40秒以上 (RMK00717) | 訂單:2510EFE008/001 RCL <生產備註> 事項如下 . 【捲取】注意！本單為直立式包裝。禁用STAGGER捲取送包裝！送RCL重處理例外。 (RMK00512) | 訂單:2510EFE008/001 CCPK 無 <生產備註> 事項 | 訂單:2510EFE008/001 CGQC <品檢備註> 事項如下 . 鍍層 AZ150 (含) 以上 , 鋅花等級 C~E 目標D，避免鋅花晶界明顯後續造成烤漆點狀未塗漆。 (RMK00565) | 訂單:2510EFE008/001 CCQC <品檢備註> 事項如下 . 【色差】1.1.此客戶對面漆(非B開頭之色碼)目視色差要求較高,請依限度樣本進行目視色差管制★--->發生過訴賠 (RMK00248) . 【色差】1.2.若針對特殊顏色需特別管理時，請品檢忽略1.1.的規定以特別規定為主 (RMK00248) . 【捲取】注意！本單為直立式包裝。禁用STAGGER捲取送包裝！送RCL重處理例外。 (RMK00512) . 【水痕】因TOP 為YCP 近似深黑色水痕可能嚴重，因此指定CC1生產注意W/Q 使用純水與水量控制 (RMK00588) | 訂單:2510EFE008/001 TOL 無 <生產備註> 事項 |  | 訂單 2510EFE008/001 修改記錄如下: 20250918 09:37:07 (06023) 退火碼: >> H2, 用途碼: >> COG007, 背面標示: >> S000, 訂單背面顏色(五碼): >> BW73Z, 背面漆膜厚: >> NOM, 背面漆塗漆型式幾塗幾烤: >> 2, 鉻酸鹽: >> Z, 訂單厚度: >> 0.02, 訂單重: >> 40, 重量容許率(下限): >> 10, 重量容許率(上限): >> 10, 訂單寬度: >> 43, 鍍製方式: >> AC, 鋼捲內徑: >> 508, 鋼捲下限重: >> 3, 鋼捲上限重: >> 4.5, 壓花條件碼: >> -, 表面花紋: >> R, 綠色識別碼: >> -, 印刷輥號: >> -, 產品代碼: >> PPGL, 皮膜碼: >> -, 單位別: >> I, 油品種類: >> Z, 塗油量: >> Z, 包裝代碼: >> E0 , 保護膜碼: >> -, 客戶試片取樣型式: >> -, 調質碼: >> S, 套筒碼: >> P , 規格: >> A792SSGR80, 製造標準: >> ASTM, 表面處理劑種類: >> Z, 表面處理劑塗佈量: >> Z, 伸長率測試: >> N, 硬度測試碼: >> N, 抗拉強度測試: >> N, 降伏強度測試: >> N, 厚度變異: >> 0, 訂單正面顏色(五碼): >> SYT9P, 正面漆膜厚: >> 25, 正面漆塗漆型式幾塗幾烤: >> 2, 修邊碼: >> Y, 重量碼: >> AW, 鋼捲捲向: >> O, 鍍層碼: >> AZ50, | F:保證1/2 ASTM 厚度公差
PPGL | 2510EFE008/002 |  | 1. 製造標準為MS、ASTM或銷新加坡之訂單，若無技術指定優先用料，請優先使用國內料，勿使用ANFEN (OFP00406)-{.不符.} | 1. 製造標準為MS、ASTM或銷新加坡之訂單，若無技術指定優先用料，請優先使用國內料，勿使用ANFEN (OFP00406)-{.不符.} 2. 【提醒】！本單為直立式包裝，嚴禁鍍鋅或烤漆後以STAGGER捲取 (OFP00451)-{.不符.} 3. ※超耐候一系列用途要確認是否有英制公差需求，有英制公差需求時選配碼用ON027※ (OFP00680)-{.不符.} 4. 此經銷商有簽訂1/2厚度公差保證(無厚度變異),請調整冷軋與鍍鋅厚度公差管制範圍. 保證 ASTM 厚度公差 (OFP00180)-{.不符.} | 訂單:2510EFE008/002 CPL <生產備註> 事項如下 . 除HGI/ HGL 訂單邊緣不噴油. 其餘皆側緣噴油 (RMK00285) . 【美加訂單生產注意事項-CPL】1.客戶美加地區訂單實施修邊刀最大使用顆數上限(20顆) (RMK00717) . 【美加訂單生產注意事項-CPL】2.排程備註:注意修邊品質與毛邊 (RMK00717) . 【美加訂單生產注意事項-CPL】3.去毛邊輥的管制：兩側壓力均設定1.0 kg/cm2 (RMK00717) | 訂單:2510EFE008/002 CR1 <生產備註> 事項如下 . 此經銷商保證平均厚度在1/2厚度公差內，厚度量測NG時，如單位長度符合範圍，請放行 (RMK00402) . 此客戶有保證 全板形 急峻度 ≦ 0.7% ( ≦ 12 I-UNIT ) (RMK00583) . 【美加訂單生產注意事項-CR】1.兩側各加開一個spot cooling增加冷卻效果。 (RMK00717) . 【美加訂單生產注意事項-CR】2.發生毛邊時，請降速生產減輕毛邊程度，暫留討論後再處置。 (RMK00717) | 訂單:2510EFE008/002 CR2 <生產備註> 事項如下 . 此經銷商保證平均厚度在1/2厚度公差內，厚度量測NG時，如單位長度符合範圍，請放行 (RMK00402) . 此客戶有保證 全板形 急峻度 ≦ 0.7% ( ≦ 12 I-UNIT ) (RMK00583) . 【美加訂單生產注意事項-CR】1.兩側各加開一個spot cooling增加冷卻效果。 (RMK00717) . 【美加訂單生產注意事項-CR】2.發生毛邊時，請降速生產減輕毛邊程度，暫留討論後再處置。 (RMK00717) | 訂單:2510EFE008/002 CG1 <生產備註> 事項如下 . 鍍鋅表面不可有鋅痕、壓痕、凹陷、及刮傷 、應變痕等。 (RMK00054) . 此經銷商保證平均厚度在1/2厚度公差內，厚度量測NG時，如單位長度符合範圍，請放行 (RMK00402) . 鍍層 AZ150 (含) 以上 , 鋅花等級 C~E 目標D，避免鋅花晶界明顯後續造成烤漆點狀未塗漆。 (RMK00565) . 此客戶有保證 全板形 急峻度 ≦ 0.7% ( ≦ 12 I-UNIT ) (RMK00583) . 【美加訂單生產注意事項-CG1】副操確認完回控制室後，於生產排程鋼號旁簽名紀錄，以利後續追查(該排程生產完，排程單將保留)。 (RMK00717) . 【美加訂單生產注意事項-CG1】中央段副操每顆銲道出Pot時觀察銲道同時，確認Beaver Tail與鋼板接觸之Guide Roll羊毛氈狀況，並適時添加潤滑油(避免乾掉)。 (RMK00717) | 訂單:2510EFE008/002 CG2 <生產備註> 事項如下 . 鍍鋅表面不可有鋅痕、壓痕、凹陷、及刮傷 、應變痕等。 (RMK00054) . 此經銷商保證平均厚度在1/2厚度公差內，厚度量測NG時，如單位長度符合範圍，請放行 (RMK00402) . 鍍層 AZ150 (含) 以上 , 鋅花等級 C~E 目標D，避免鋅花晶界明顯後續造成烤漆點狀未塗漆。 (RMK00565) . 此客戶有保證 全板形 急峻度 ≦ 0.7% ( ≦ 12 I-UNIT ) (RMK00583) . 【美加訂單生產注意事項-CG2】1.使用SUB-NOZZLE (RMK00717) | 訂單:2510EFE008/002 CC1 <生產備註> 事項如下 . 【色差】色差放行標準為DE<= 2.0，只管制當批無明顯目視色差，不管制批差異。 (RMK-E_CHIN) . 正面面漆(20U)及正面總膜厚(25U)要求管制90%以上之膜厚,未達標準降級. (RMK00054) . 若背面面漆(20U)及背面總膜厚(25U)時要求管制90%以上之膜厚,未達標準降級 (RMK00054) . 面漆=18U(90%)~請購基準22U(110%),標準板總膜厚=5+20U(100%面漆). (RMK00054) . 30CM*全寬*留1塊給LAB及1塊給塗料商, (RMK00054) . 【色差】1.1.此客戶對面漆(非B開頭之色碼)目視色差要求較高,請依限度樣本進行目視色差管制★--->發生過訴賠 (RMK00248) . 【色差】1.2.若針對特殊顏色需特別管理時，請品檢忽略1.1.的規定以特別規定為主 (RMK00248) . 此經銷商保證平均厚度在1/2厚度公差內，厚度量測NG時，如單位長度符合範圍，請放行 (RMK00402) . 【捲取】注意！本單為直立式包裝。禁用STAGGER捲取送包裝！送RCL重處理例外。 (RMK00512) . 此客戶有保證 全板形 急峻度 ≦ 0.7% ( ≦ 12 I-UNIT ) (RMK00583) . 【美加訂單生產注意事項-CCP】1.請烤漆入口依照正背面漆鋼捲投向規定進行鋼捲投入。 (RMK00717) . 【美加訂單生產注意事項-CCP】2.烤漆入口依照鋼捲投向規定進行鋼捲投入。(CR1/CG1 CR2/CG2-->正向入料。CR1/CG2 CR2/CG1-->反向入料) (RMK00717) . 【美加訂單生產注意事項-CCP】3.此訂單背面漆一律採Nature塗裝，塗裝黏度設定40秒以上 (RMK00717) | 訂單:2510EFE008/002 CC2 <生產備註> 事項如下 . 【色差】色差放行標準為DE<= 2.0，只管制當批無明顯目視色差，不管制批差異。 (RMK-E_CHIN) . 正面面漆(20U)及正面總膜厚(25U)要求管制90%以上之膜厚,未達標準降級. (RMK00054) . 若背面面漆(20U)及背面總膜厚(25U)時要求管制90%以上之膜厚,未達標準降級 (RMK00054) . 面漆=18U(90%)~請購基準22U(110%),標準板總膜厚=5+20U(100%面漆). (RMK00054) . 30CM*全寬*留1塊給LAB及1塊給塗料商, (RMK00054) . 【色差】1.1.此客戶對面漆(非B開頭之色碼)目視色差要求較高,請依限度樣本進行目視色差管制★--->發生過訴賠 (RMK00248) . 【色差】1.2.若針對特殊顏色需特別管理時，請品檢忽略1.1.的規定以特別規定為主 (RMK00248) . 此經銷商保證平均厚度在1/2厚度公差內，厚度量測NG時，如單位長度符合範圍，請放行 (RMK00402) . 【捲取】注意！本單為直立式包裝。禁用STAGGER捲取送包裝！送RCL重處理例外。 (RMK00512) . 此客戶有保證 全板形 急峻度 ≦ 0.7% ( ≦ 12 I-UNIT ) (RMK00583) . 【美加訂單生產注意事項-CCP】1.請烤漆入口依照正背面漆鋼捲投向規定進行鋼捲投入。 (RMK00717) . 【美加訂單生產注意事項-CCP】2.烤漆入口依照鋼捲投向規定進行鋼捲投入。(CR1/CG1 CR2/CG2-->正向入料。CR1/CG2 CR2/CG1-->反向入料) (RMK00717) . 【美加訂單生產注意事項-CCP】3.此訂單背面漆一律採Nature塗裝，塗裝黏度設定40秒以上 (RMK00717) | 訂單:2510EFE008/002 RCL <生產備註> 事項如下 . 【捲取】注意！本單為直立式包裝。禁用STAGGER捲取送包裝！送RCL重處理例外。 (RMK00512) | 訂單:2510EFE008/002 CCPK 無 <生產備註> 事項 | 訂單:2510EFE008/002 CGQC <品檢備註> 事項如下 . 鍍層 AZ150 (含) 以上 , 鋅花等級 C~E 目標D，避免鋅花晶界明顯後續造成烤漆點狀未塗漆。 (RMK00565) | 訂單:2510EFE008/002 CCQC <品檢備註> 事項如下 . 【色差】1.1.此客戶對面漆(非B開頭之色碼)目視色差要求較高,請依限度樣本進行目視色差管制★--->發生過訴賠 (RMK00248) . 【色差】1.2.若針對特殊顏色需特別管理時，請品檢忽略1.1.的規定以特別規定為主 (RMK00248) . 【捲取】注意！本單為直立式包裝。禁用STAGGER捲取送包裝！送RCL重處理例外。 (RMK00512) | 訂單:2510EFE008/002 TOL 無 <生產備註> 事項 | 【色差】色差放行標準為DE<= 2.0，只管制當批無明顯目視色差，不管制批差異。^^/CC1/CC2/ <<.E_CHIN 2025/09/25 09:15.>> | 訂單 2510EFE008/002 修改記錄如下: 20250918 09:37:10 (06023) 退火碼: >> H2, 用途碼: >> COG007, 背面標示: >> S000, 訂單背面顏色(五碼): >> BW73Z, 背面漆膜厚: >> NOM, 背面漆塗漆型式幾塗幾烤: >> 2, 鉻酸鹽: >> Z, 訂單厚度: >> 0.02, 訂單重: >> 40, 重量容許率(下限): >> 10, 重量容許率(上限): >> 10, 訂單寬度: >> 43, 鍍製方式: >> AC, 鋼捲內徑: >> 508, 鋼捲下限重: >> 3, 鋼捲上限重: >> 4.5, 壓花條件碼: >> -, 表面花紋: >> R, 綠色識別碼: >> -, 印刷輥號: >> -, 產品代碼: >> PPGL, 皮膜碼: >> -, 單位別: >> I, 油品種類: >> Z, 塗油量: >> Z, 包裝代碼: >> E0 , 保護膜碼: >> -, 客戶試片取樣型式: >> -, 調質碼: >> S, 套筒碼: >> P , 規格: >> A792SSGR80, 製造標準: >> ASTM, 表面處理劑種類: >> Z, 表面處理劑塗佈量: >> Z, 伸長率測試: >> N, 硬度測試碼: >> N, 抗拉強度測試: >> N, 降伏強度測試: >> N, 厚度變異: >> 0, 訂單正面顏色(五碼): >> SGT7Q, 正面漆膜厚: >> 25, 正面漆塗漆型式幾塗幾烤: >> 2, 修邊碼: >> Y, 重量碼: >> AW, 鋼捲捲向: >> O, 鍍層碼: >> AZ50, | F:保證1/2 ASTM 厚度公差
PPGL | 2510EFE008/003 |  | 1. 製造標準為MS、ASTM或銷新加坡之訂單，若無技術指定優先用料，請優先使用國內料，勿使用ANFEN (OFP00406)-{.不符.} | 1. 製造標準為MS、ASTM或銷新加坡之訂單，若無技術指定優先用料，請優先使用國內料，勿使用ANFEN (OFP00406)-{.不符.} 2. 【提醒】！本單為直立式包裝，嚴禁鍍鋅或烤漆後以STAGGER捲取 (OFP00451)-{.不符.} 3. ※超耐候一系列用途要確認是否有英制公差需求，有英制公差需求時選配碼用ON027※ (OFP00680)-{.不符.} 4. 此經銷商有簽訂1/2厚度公差保證(無厚度變異),請調整冷軋與鍍鋅厚度公差管制範圍. 保證 ASTM 厚度公差 (OFP00180)-{.不符.} | 訂單:2510EFE008/003 CPL <生產備註> 事項如下 . 除HGI/ HGL 訂單邊緣不噴油. 其餘皆側緣噴油 (RMK00285) . 【美加訂單生產注意事項-CPL】1.客戶美加地區訂單實施修邊刀最大使用顆數上限(20顆) (RMK00717) . 【美加訂單生產注意事項-CPL】2.排程備註:注意修邊品質與毛邊 (RMK00717) . 【美加訂單生產注意事項-CPL】3.去毛邊輥的管制：兩側壓力均設定1.0 kg/cm2 (RMK00717) | 訂單:2510EFE008/003 CR1 <生產備註> 事項如下 . 此經銷商保證平均厚度在1/2厚度公差內，厚度量測NG時，如單位長度符合範圍，請放行 (RMK00402) . 此客戶有保證 全板形 急峻度 ≦ 0.7% ( ≦ 12 I-UNIT ) (RMK00583) . 【美加訂單生產注意事項-CR】1.兩側各加開一個spot cooling增加冷卻效果。 (RMK00717) . 【美加訂單生產注意事項-CR】2.發生毛邊時，請降速生產減輕毛邊程度，暫留討論後再處置。 (RMK00717) | 訂單:2510EFE008/003 CR2 <生產備註> 事項如下 . 此經銷商保證平均厚度在1/2厚度公差內，厚度量測NG時，如單位長度符合範圍，請放行 (RMK00402) . 此客戶有保證 全板形 急峻度 ≦ 0.7% ( ≦ 12 I-UNIT ) (RMK00583) . 【美加訂單生產注意事項-CR】1.兩側各加開一個spot cooling增加冷卻效果。 (RMK00717) . 【美加訂單生產注意事項-CR】2.發生毛邊時，請降速生產減輕毛邊程度，暫留討論後再處置。 (RMK00717) | 訂單:2510EFE008/003 CG1 <生產備註> 事項如下 . 鍍鋅表面不可有鋅痕、壓痕、凹陷、及刮傷 、應變痕等。 (RMK00054) . 此經銷商保證平均厚度在1/2厚度公差內，厚度量測NG時，如單位長度符合範圍，請放行 (RMK00402) . 此客戶有保證 全板形 急峻度 ≦ 0.7% ( ≦ 12 I-UNIT ) (RMK00583) . 【美加訂單生產注意事項-CG1】副操確認完回控制室後，於生產排程鋼號旁簽名紀錄，以利後續追查(該排程生產完，排程單將保留)。 (RMK00717) . 【美加訂單生產注意事項-CG1】中央段副操每顆銲道出Pot時觀察銲道同時，確認Beaver Tail與鋼板接觸之Guide Roll羊毛氈狀況，並適時添加潤滑油(避免乾掉)。 (RMK00717) | 訂單:2510EFE008/003 CG2 <生產備註> 事項如下 . 鍍鋅表面不可有鋅痕、壓痕、凹陷、及刮傷 、應變痕等。 (RMK00054) . 此經銷商保證平均厚度在1/2厚度公差內，厚度量測NG時，如單位長度符合範圍，請放行 (RMK00402) . 此客戶有保證 全板形 急峻度 ≦ 0.7% ( ≦ 12 I-UNIT ) (RMK00583) . 【美加訂單生產注意事項-CG2】1.使用SUB-NOZZLE (RMK00717) | 訂單:2510EFE008/003 CC1 <生產備註> 事項如下 . 正面面漆(20U)及正面總膜厚(25U)要求管制90%以上之膜厚,未達標準降級. (RMK00054) . 若背面面漆(20U)及背面總膜厚(25U)時要求管制90%以上之膜厚,未達標準降級 (RMK00054) . 面漆=18U(90%)~請購基準22U(110%),標準板總膜厚=5+20U(100%面漆). (RMK00054) . 30CM*全寬*留1塊給LAB及1塊給塗料商, (RMK00054) . 【色差】1.1.此客戶對面漆(非B開頭之色碼)目視色差要求較高,請依限度樣本進行目視色差管制★--->發生過訴賠 (RMK00248) . 【色差】1.2.若針對特殊顏色需特別管理時，請品檢忽略1.1.的規定以特別規定為主 (RMK00248) . 此經銷商保證平均厚度在1/2厚度公差內，厚度量測NG時，如單位長度符合範圍，請放行 (RMK00402) . 【捲取】注意！本單為直立式包裝。禁用STAGGER捲取送包裝！送RCL重處理例外。 (RMK00512) . 【抽氣量】白色系在CC1生產時,FINISH抽氣量請設定250,如生產中發生色差b值異常升高,請股長再加大抽氣量因應 (RMK00560) . 此客戶有保證 全板形 急峻度 ≦ 0.7% ( ≦ 12 I-UNIT ) (RMK00583) . 【美加訂單生產注意事項-CCP】1.請烤漆入口依照正背面漆鋼捲投向規定進行鋼捲投入。 (RMK00717) . 【美加訂單生產注意事項-CCP】2.烤漆入口依照鋼捲投向規定進行鋼捲投入。(CR1/CG1 CR2/CG2-->正向入料。CR1/CG2 CR2/CG1-->反向入料) (RMK00717) . 【美加訂單生產注意事項-CCP】3.此訂單背面漆一律採Nature塗裝，塗裝黏度設定40秒以上 (RMK00717) | 訂單:2510EFE008/003 CC2 <生產備註> 事項如下 . 正面面漆(20U)及正面總膜厚(25U)要求管制90%以上之膜厚,未達標準降級. (RMK00054) . 若背面面漆(20U)及背面總膜厚(25U)時要求管制90%以上之膜厚,未達標準降級 (RMK00054) . 面漆=18U(90%)~請購基準22U(110%),標準板總膜厚=5+20U(100%面漆). (RMK00054) . 30CM*全寬*留1塊給LAB及1塊給塗料商, (RMK00054) . 【色差】1.1.此客戶對面漆(非B開頭之色碼)目視色差要求較高,請依限度樣本進行目視色差管制★--->發生過訴賠 (RMK00248) . 【色差】1.2.若針對特殊顏色需特別管理時，請品檢忽略1.1.的規定以特別規定為主 (RMK00248) . 此經銷商保證平均厚度在1/2厚度公差內，厚度量測NG時，如單位長度符合範圍，請放行 (RMK00402) . 【捲取】注意！本單為直立式包裝。禁用STAGGER捲取送包裝！送RCL重處理例外。 (RMK00512) . 【抽氣量】白色系在CC1生產時,FINISH抽氣量請設定250,如生產中發生色差b值異常升高,請股長再加大抽氣量因應 (RMK00560) . 此客戶有保證 全板形 急峻度 ≦ 0.7% ( ≦ 12 I-UNIT ) (RMK00583) . 【美加訂單生產注意事項-CCP】1.請烤漆入口依照正背面漆鋼捲投向規定進行鋼捲投入。 (RMK00717) . 【美加訂單生產注意事項-CCP】2.烤漆入口依照鋼捲投向規定進行鋼捲投入。(CR1/CG1 CR2/CG2-->正向入料。CR1/CG2 CR2/CG1-->反向入料) (RMK00717) . 【美加訂單生產注意事項-CCP】3.此訂單背面漆一律採Nature塗裝，塗裝黏度設定40秒以上 (RMK00717) | 訂單:2510EFE008/003 RCL <生產備註> 事項如下 . 【捲取】注意！本單為直立式包裝。禁用STAGGER捲取送包裝！送RCL重處理例外。 (RMK00512) | 訂單:2510EFE008/003 CCPK 無 <生產備註> 事項 | 訂單:2510EFE008/003 CGQC 無 <品檢備註> 事項 | 訂單:2510EFE008/003 CCQC <品檢備註> 事項如下 . 【色差】1.1.此客戶對面漆(非B開頭之色碼)目視色差要求較高,請依限度樣本進行目視色差管制★--->發生過訴賠 (RMK00248) . 【色差】1.2.若針對特殊顏色需特別管理時，請品檢忽略1.1.的規定以特別規定為主 (RMK00248) . 【捲取】注意！本單為直立式包裝。禁用STAGGER捲取送包裝！送RCL重處理例外。 (RMK00512) | 訂單:2510EFE008/003 TOL 無 <生產備註> 事項 |  | 訂單 2510EFE008/003 修改記錄如下: 20250918 09:37:16 (06023) 退火碼: >> S1, 用途碼: >> COG003, 背面標示: >> S000, 訂單背面顏色(五碼): >> BW73Z, 背面漆膜厚: >> NOM, 背面漆塗漆型式幾塗幾烤: >> 2, 鉻酸鹽: >> Z, 訂單厚度: >> 0.02, 訂單重: >> 40, 重量容許率(下限): >> 10, 重量容許率(上限): >> 10, 訂單寬度: >> 48, 鍍製方式: >> AC, 鋼捲內徑: >> 508, 鋼捲下限重: >> 3, 鋼捲上限重: >> 4.5, 壓花條件碼: >> -, 表面花紋: >> R, 綠色識別碼: >> -, 印刷輥號: >> -, 產品代碼: >> PPGL, 皮膜碼: >> -, 單位別: >> I, 油品種類: >> Z, 塗油量: >> Z, 包裝代碼: >> E0 , 保護膜碼: >> -, 客戶試片取樣型式: >> -, 調質碼: >> S, 套筒碼: >> P , 規格: >> A792SSGR33, 製造標準: >> ASTM, 表面處理劑種類: >> Z, 表面處理劑塗佈量: >> Z, 伸長率測試: >> N, 硬度測試碼: >> N, 抗拉強度測試: >> N, 降伏強度測試: >> N, 厚度變異: >> 0, 訂單正面顏色(五碼): >> SWH36, 正面漆膜厚: >> 25, 正面漆塗漆型式幾塗幾烤: >> 2, 修邊碼: >> Y, 重量碼: >> AW, 鋼捲捲向: >> O, 鍍層碼: >> AZ50, | F:保證1/2 ASTM 厚度公差
PPGL | 2510EFE008/004 |  | 1. 製造標準為MS、ASTM或銷新加坡之訂單，若無技術指定優先用料，請優先使用國內料，勿使用ANFEN (OFP00406)-{.不符.} | 1. 製造標準為MS、ASTM或銷新加坡之訂單，若無技術指定優先用料，請優先使用國內料，勿使用ANFEN (OFP00406)-{.不符.} 2. 【提醒】！本單為直立式包裝，嚴禁鍍鋅或烤漆後以STAGGER捲取 (OFP00451)-{.不符.} 3. ※超耐候一系列用途要確認是否有英制公差需求，有英制公差需求時選配碼用ON027※ (OFP00680)-{.不符.} 4. 此經銷商有簽訂1/2厚度公差保證(無厚度變異),請調整冷軋與鍍鋅厚度公差管制範圍. 保證 ASTM 厚度公差 (OFP00180)-{.不符.} | 訂單:2510EFE008/004 CPL <生產備註> 事項如下 . 除HGI/ HGL 訂單邊緣不噴油. 其餘皆側緣噴油 (RMK00285) . 【美加訂單生產注意事項-CPL】1.客戶美加地區訂單實施修邊刀最大使用顆數上限(20顆) (RMK00717) . 【美加訂單生產注意事項-CPL】2.排程備註:注意修邊品質與毛邊 (RMK00717) . 【美加訂單生產注意事項-CPL】3.去毛邊輥的管制：兩側壓力均設定1.0 kg/cm2 (RMK00717) | 訂單:2510EFE008/004 CR1 <生產備註> 事項如下 . 此經銷商保證平均厚度在1/2厚度公差內，厚度量測NG時，如單位長度符合範圍，請放行 (RMK00402) . 此客戶有保證 全板形 急峻度 ≦ 0.7% ( ≦ 12 I-UNIT ) (RMK00583) . 【美加訂單生產注意事項-CR】1.兩側各加開一個spot cooling增加冷卻效果。 (RMK00717) . 【美加訂單生產注意事項-CR】2.發生毛邊時，請降速生產減輕毛邊程度，暫留討論後再處置。 (RMK00717) | 訂單:2510EFE008/004 CR2 <生產備註> 事項如下 . 此經銷商保證平均厚度在1/2厚度公差內，厚度量測NG時，如單位長度符合範圍，請放行 (RMK00402) . 此客戶有保證 全板形 急峻度 ≦ 0.7% ( ≦ 12 I-UNIT ) (RMK00583) . 【美加訂單生產注意事項-CR】1.兩側各加開一個spot cooling增加冷卻效果。 (RMK00717) . 【美加訂單生產注意事項-CR】2.發生毛邊時，請降速生產減輕毛邊程度，暫留討論後再處置。 (RMK00717) | 訂單:2510EFE008/004 CG1 <生產備註> 事項如下 . 鍍鋅表面不可有鋅痕、壓痕、凹陷、及刮傷 、應變痕等。 (RMK00054) . 此經銷商保證平均厚度在1/2厚度公差內，厚度量測NG時，如單位長度符合範圍，請放行 (RMK00402) . 此客戶有保證 全板形 急峻度 ≦ 0.7% ( ≦ 12 I-UNIT ) (RMK00583) . 【美加訂單生產注意事項-CG1】副操確認完回控制室後，於生產排程鋼號旁簽名紀錄，以利後續追查(該排程生產完，排程單將保留)。 (RMK00717) . 【美加訂單生產注意事項-CG1】中央段副操每顆銲道出Pot時觀察銲道同時，確認Beaver Tail與鋼板接觸之Guide Roll羊毛氈狀況，並適時添加潤滑油(避免乾掉)。 (RMK00717) | 訂單:2510EFE008/004 CG2 <生產備註> 事項如下 . 鍍鋅表面不可有鋅痕、壓痕、凹陷、及刮傷 、應變痕等。 (RMK00054) . 此經銷商保證平均厚度在1/2厚度公差內，厚度量測NG時，如單位長度符合範圍，請放行 (RMK00402) . 此客戶有保證 全板形 急峻度 ≦ 0.7% ( ≦ 12 I-UNIT ) (RMK00583) . 【美加訂單生產注意事項-CG2】1.使用SUB-NOZZLE (RMK00717) | 訂單:2510EFE008/004 CC1 <生產備註> 事項如下 . 正面面漆(20U)及正面總膜厚(25U)要求管制90%以上之膜厚,未達標準降級. (RMK00054) . 若背面面漆(20U)及背面總膜厚(25U)時要求管制90%以上之膜厚,未達標準降級 (RMK00054) . 面漆=18U(90%)~請購基準22U(110%),標準板總膜厚=5+20U(100%面漆). (RMK00054) . 30CM*全寬*留1塊給LAB及1塊給塗料商, (RMK00054) . 【色差】1.1.此客戶對面漆(非B開頭之色碼)目視色差要求較高,請依限度樣本進行目視色差管制★--->發生過訴賠 (RMK00248) . 【色差】1.2.若針對特殊顏色需特別管理時，請品檢忽略1.1.的規定以特別規定為主 (RMK00248) . 此經銷商保證平均厚度在1/2厚度公差內，厚度量測NG時，如單位長度符合範圍，請放行 (RMK00402) . 【捲取】注意！本單為直立式包裝。禁用STAGGER捲取送包裝！送RCL重處理例外。 (RMK00512) . 此客戶有保證 全板形 急峻度 ≦ 0.7% ( ≦ 12 I-UNIT ) (RMK00583) . 【美加訂單生產注意事項-CCP】1.請烤漆入口依照正背面漆鋼捲投向規定進行鋼捲投入。 (RMK00717) . 【美加訂單生產注意事項-CCP】2.烤漆入口依照鋼捲投向規定進行鋼捲投入。(CR1/CG1 CR2/CG2-->正向入料。CR1/CG2 CR2/CG1-->反向入料) (RMK00717) . 【美加訂單生產注意事項-CCP】3.此訂單背面漆一律採Nature塗裝，塗裝黏度設定40秒以上 (RMK00717) | 訂單:2510EFE008/004 CC2 <生產備註> 事項如下 . 正面面漆(20U)及正面總膜厚(25U)要求管制90%以上之膜厚,未達標準降級. (RMK00054) . 若背面面漆(20U)及背面總膜厚(25U)時要求管制90%以上之膜厚,未達標準降級 (RMK00054) . 面漆=18U(90%)~請購基準22U(110%),標準板總膜厚=5+20U(100%面漆). (RMK00054) . 30CM*全寬*留1塊給LAB及1塊給塗料商, (RMK00054) . 【色差】1.1.此客戶對面漆(非B開頭之色碼)目視色差要求較高,請依限度樣本進行目視色差管制★--->發生過訴賠 (RMK00248) . 【色差】1.2.若針對特殊顏色需特別管理時，請品檢忽略1.1.的規定以特別規定為主 (RMK00248) . 此經銷商保證平均厚度在1/2厚度公差內，厚度量測NG時，如單位長度符合範圍，請放行 (RMK00402) . 【捲取】注意！本單為直立式包裝。禁用STAGGER捲取送包裝！送RCL重處理例外。 (RMK00512) . 此客戶有保證 全板形 急峻度 ≦ 0.7% ( ≦ 12 I-UNIT ) (RMK00583) . 【美加訂單生產注意事項-CCP】1.請烤漆入口依照正背面漆鋼捲投向規定進行鋼捲投入。 (RMK00717) . 【美加訂單生產注意事項-CCP】2.烤漆入口依照鋼捲投向規定進行鋼捲投入。(CR1/CG1 CR2/CG2-->正向入料。CR1/CG2 CR2/CG1-->反向入料) (RMK00717) . 【美加訂單生產注意事項-CCP】3.此訂單背面漆一律採Nature塗裝，塗裝黏度設定40秒以上 (RMK00717) | 訂單:2510EFE008/004 RCL <生產備註> 事項如下 . 【捲取】注意！本單為直立式包裝。禁用STAGGER捲取送包裝！送RCL重處理例外。 (RMK00512) | 訂單:2510EFE008/004 CCPK 無 <生產備註> 事項 | 訂單:2510EFE008/004 CGQC 無 <品檢備註> 事項 | 訂單:2510EFE008/004 CCQC <品檢備註> 事項如下 . 【色差】1.1.此客戶對面漆(非B開頭之色碼)目視色差要求較高,請依限度樣本進行目視色差管制★--->發生過訴賠 (RMK00248) . 【色差】1.2.若針對特殊顏色需特別管理時，請品檢忽略1.1.的規定以特別規定為主 (RMK00248) . 【捲取】注意！本單為直立式包裝。禁用STAGGER捲取送包裝！送RCL重處理例外。 (RMK00512) | 訂單:2510EFE008/004 TOL 無 <生產備註> 事項 |  | 訂單 2510EFE008/004 修改記錄如下: 20250918 09:37:19 (06023) 退火碼: >> S1, 用途碼: >> COG003, 背面標示: >> S000, 訂單背面顏色(五碼): >> BW73Z, 背面漆膜厚: >> NOM, 背面漆塗漆型式幾塗幾烤: >> 2, 鉻酸鹽: >> Z, 訂單厚度: >> 0.02, 訂單重: >> 40, 重量容許率(下限): >> 10, 重量容許率(上限): >> 10, 訂單寬度: >> 48, 鍍製方式: >> AC, 鋼捲內徑: >> 508, 鋼捲下限重: >> 3, 鋼捲上限重: >> 4.5, 壓花條件碼: >> -, 表面花紋: >> R, 綠色識別碼: >> -, 印刷輥號: >> -, 產品代碼: >> PPGL, 皮膜碼: >> -, 單位別: >> I, 油品種類: >> Z, 塗油量: >> Z, 包裝代碼: >> E0 , 保護膜碼: >> -, 客戶試片取樣型式: >> -, 調質碼: >> S, 套筒碼: >> P , 規格: >> A792SSGR33, 製造標準: >> ASTM, 表面處理劑種類: >> Z, 表面處理劑塗佈量: >> Z, 伸長率測試: >> N, 硬度測試碼: >> N, 抗拉強度測試: >> N, 降伏強度測試: >> N, 厚度變異: >> 0, 訂單正面顏色(五碼): >> SBH36, 正面漆膜厚: >> 25, 正面漆塗漆型式幾塗幾烤: >> 2, 修邊碼: >> Y, 重量碼: >> AW, 鋼捲捲向: >> O, 鍍層碼: >> AZ50, | F:保證1/2 ASTM 厚度公差
PPGL | 2510EFE008/005 |  | 1. 製造標準為MS、ASTM或銷新加坡之訂單，若無技術指定優先用料，請優先使用國內料，勿使用ANFEN (OFP00406)-{.不符.} | 1. 製造標準為MS、ASTM或銷新加坡之訂單，若無技術指定優先用料，請優先使用國內料，勿使用ANFEN (OFP00406)-{.不符.} 2. 【提醒】！本單為直立式包裝，嚴禁鍍鋅或烤漆後以STAGGER捲取 (OFP00451)-{.不符.} 3. ※超耐候一系列用途要確認是否有英制公差需求，有英制公差需求時選配碼用ON027※ (OFP00680)-{.不符.} 4. 此經銷商有簽訂1/2厚度公差保證(無厚度變異),請調整冷軋與鍍鋅厚度公差管制範圍. 保證 ASTM 厚度公差 (OFP00180)-{.不符.} | 訂單:2510EFE008/005 CPL <生產備註> 事項如下 . 除HGI/ HGL 訂單邊緣不噴油. 其餘皆側緣噴油 (RMK00285) . 【美加訂單生產注意事項-CPL】1.客戶美加地區訂單實施修邊刀最大使用顆數上限(20顆) (RMK00717) . 【美加訂單生產注意事項-CPL】2.排程備註:注意修邊品質與毛邊 (RMK00717) . 【美加訂單生產注意事項-CPL】3.去毛邊輥的管制：兩側壓力均設定1.0 kg/cm2 (RMK00717) | 訂單:2510EFE008/005 CR1 <生產備註> 事項如下 . 此經銷商保證平均厚度在1/2厚度公差內，厚度量測NG時，如單位長度符合範圍，請放行 (RMK00402) . 此客戶有保證 全板形 急峻度 ≦ 0.7% ( ≦ 12 I-UNIT ) (RMK00583) . 【美加訂單生產注意事項-CR】1.兩側各加開一個spot cooling增加冷卻效果。 (RMK00717) . 【美加訂單生產注意事項-CR】2.發生毛邊時，請降速生產減輕毛邊程度，暫留討論後再處置。 (RMK00717) | 訂單:2510EFE008/005 CR2 <生產備註> 事項如下 . 此經銷商保證平均厚度在1/2厚度公差內，厚度量測NG時，如單位長度符合範圍，請放行 (RMK00402) . 此客戶有保證 全板形 急峻度 ≦ 0.7% ( ≦ 12 I-UNIT ) (RMK00583) . 【美加訂單生產注意事項-CR】1.兩側各加開一個spot cooling增加冷卻效果。 (RMK00717) . 【美加訂單生產注意事項-CR】2.發生毛邊時，請降速生產減輕毛邊程度，暫留討論後再處置。 (RMK00717) | 訂單:2510EFE008/005 CG1 <生產備註> 事項如下 . 鍍鋅表面不可有鋅痕、壓痕、凹陷、及刮傷 、應變痕等。 (RMK00054) . 此經銷商保證平均厚度在1/2厚度公差內，厚度量測NG時，如單位長度符合範圍，請放行 (RMK00402) . 此客戶有保證 全板形 急峻度 ≦ 0.7% ( ≦ 12 I-UNIT ) (RMK00583) . 【美加訂單生產注意事項-CG1】副操確認完回控制室後，於生產排程鋼號旁簽名紀錄，以利後續追查(該排程生產完，排程單將保留)。 (RMK00717) . 【美加訂單生產注意事項-CG1】中央段副操每顆銲道出Pot時觀察銲道同時，確認Beaver Tail與鋼板接觸之Guide Roll羊毛氈狀況，並適時添加潤滑油(避免乾掉)。 (RMK00717) | 訂單:2510EFE008/005 CG2 <生產備註> 事項如下 . 鍍鋅表面不可有鋅痕、壓痕、凹陷、及刮傷 、應變痕等。 (RMK00054) . 此經銷商保證平均厚度在1/2厚度公差內，厚度量測NG時，如單位長度符合範圍，請放行 (RMK00402) . 此客戶有保證 全板形 急峻度 ≦ 0.7% ( ≦ 12 I-UNIT ) (RMK00583) . 【美加訂單生產注意事項-CG2】1.使用SUB-NOZZLE (RMK00717) | 訂單:2510EFE008/005 CC1 <生產備註> 事項如下 . 正面面漆(20U)及正面總膜厚(25U)要求管制90%以上之膜厚,未達標準降級. (RMK00054) . 若背面面漆(20U)及背面總膜厚(25U)時要求管制90%以上之膜厚,未達標準降級 (RMK00054) . 面漆=18U(90%)~請購基準22U(110%),標準板總膜厚=5+20U(100%面漆). (RMK00054) . 30CM*全寬*留1塊給LAB及1塊給塗料商, (RMK00054) . 【色差】1.1.此客戶對面漆(非B開頭之色碼)目視色差要求較高,請依限度樣本進行目視色差管制★--->發生過訴賠 (RMK00248) . 【色差】1.2.若針對特殊顏色需特別管理時，請品檢忽略1.1.的規定以特別規定為主 (RMK00248) . 此經銷商保證平均厚度在1/2厚度公差內，厚度量測NG時，如單位長度符合範圍，請放行 (RMK00402) . 【捲取】注意！本單為直立式包裝。禁用STAGGER捲取送包裝！送RCL重處理例外。 (RMK00512) . 此客戶有保證 全板形 急峻度 ≦ 0.7% ( ≦ 12 I-UNIT ) (RMK00583) . 【水痕】因TOP 為YCP 近似深黑色水痕可能嚴重，因此指定CC1生產注意W/Q 使用純水與水量控制 (RMK00588) . 【水痕】因YCP 近似深黑色水痕可能嚴重，因此指定CC1生產注意W/Q 使用純水與水量控制 (RMK00596) . 【美加訂單生產注意事項-CCP】1.請烤漆入口依照正背面漆鋼捲投向規定進行鋼捲投入。 (RMK00717) . 【美加訂單生產注意事項-CCP】2.烤漆入口依照鋼捲投向規定進行鋼捲投入。(CR1/CG1 CR2/CG2-->正向入料。CR1/CG2 CR2/CG1-->反向入料) (RMK00717) . 【美加訂單生產注意事項-CCP】3.此訂單背面漆一律採Nature塗裝，塗裝黏度設定40秒以上 (RMK00717) | 訂單:2510EFE008/005 CC2 <生產備註> 事項如下 . 正面面漆(20U)及正面總膜厚(25U)要求管制90%以上之膜厚,未達標準降級. (RMK00054) . 若背面面漆(20U)及背面總膜厚(25U)時要求管制90%以上之膜厚,未達標準降級 (RMK00054) . 面漆=18U(90%)~請購基準22U(110%),標準板總膜厚=5+20U(100%面漆). (RMK00054) . 30CM*全寬*留1塊給LAB及1塊給塗料商, (RMK00054) . 【色差】1.1.此客戶對面漆(非B開頭之色碼)目視色差要求較高,請依限度樣本進行目視色差管制★--->發生過訴賠 (RMK00248) . 【色差】1.2.若針對特殊顏色需特別管理時，請品檢忽略1.1.的規定以特別規定為主 (RMK00248) . 此經銷商保證平均厚度在1/2厚度公差內，厚度量測NG時，如單位長度符合範圍，請放行 (RMK00402) . 【捲取】注意！本單為直立式包裝。禁用STAGGER捲取送包裝！送RCL重處理例外。 (RMK00512) . 此客戶有保證 全板形 急峻度 ≦ 0.7% ( ≦ 12 I-UNIT ) (RMK00583) . 【水痕】因TOP 為YCP 近似深黑色水痕可能嚴重，因此指定CC1生產注意W/Q 使用純水與水量控制 (RMK00588) . 【水痕】因YCP 近似深黑色水痕可能嚴重，因此指定CC1生產注意W/Q 使用純水與水量控制 (RMK00596) . 【美加訂單生產注意事項-CCP】1.請烤漆入口依照正背面漆鋼捲投向規定進行鋼捲投入。 (RMK00717) . 【美加訂單生產注意事項-CCP】2.烤漆入口依照鋼捲投向規定進行鋼捲投入。(CR1/CG1 CR2/CG2-->正向入料。CR1/CG2 CR2/CG1-->反向入料) (RMK00717) . 【美加訂單生產注意事項-CCP】3.此訂單背面漆一律採Nature塗裝，塗裝黏度設定40秒以上 (RMK00717) | 訂單:2510EFE008/005 RCL <生產備註> 事項如下 . 【捲取】注意！本單為直立式包裝。禁用STAGGER捲取送包裝！送RCL重處理例外。 (RMK00512) | 訂單:2510EFE008/005 CCPK 無 <生產備註> 事項 | 訂單:2510EFE008/005 CGQC 無 <品檢備註> 事項 | 訂單:2510EFE008/005 CCQC <品檢備註> 事項如下 . 【色差】1.1.此客戶對面漆(非B開頭之色碼)目視色差要求較高,請依限度樣本進行目視色差管制★--->發生過訴賠 (RMK00248) . 【色差】1.2.若針對特殊顏色需特別管理時，請品檢忽略1.1.的規定以特別規定為主 (RMK00248) . 【捲取】注意！本單為直立式包裝。禁用STAGGER捲取送包裝！送RCL重處理例外。 (RMK00512) . 【水痕】因TOP 為YCP 近似深黑色水痕可能嚴重，因此指定CC1生產注意W/Q 使用純水與水量控制 (RMK00588) | 訂單:2510EFE008/005 TOL 無 <生產備註> 事項 |  | 訂單 2510EFE008/005 修改記錄如下: 20250918 09:37:21 (06023) 退火碼: >> S1, 用途碼: >> COG007, 背面標示: >> S000, 訂單背面顏色(五碼): >> BW73Z, 背面漆膜厚: >> NOM, 背面漆塗漆型式幾塗幾烤: >> 2, 鉻酸鹽: >> Z, 訂單厚度: >> 0.02, 訂單重: >> 40, 重量容許率(下限): >> 10, 重量容許率(上限): >> 10, 訂單寬度: >> 48, 鍍製方式: >> AC, 鋼捲內徑: >> 508, 鋼捲下限重: >> 3, 鋼捲上限重: >> 4.5, 壓花條件碼: >> -, 表面花紋: >> R, 綠色識別碼: >> -, 印刷輥號: >> -, 產品代碼: >> PPGL, 皮膜碼: >> -, 單位別: >> I, 油品種類: >> Z, 塗油量: >> Z, 包裝代碼: >> E0 , 保護膜碼: >> -, 客戶試片取樣型式: >> -, 調質碼: >> S, 套筒碼: >> P , 規格: >> A792SSGR33, 製造標準: >> ASTM, 表面處理劑種類: >> Z, 表面處理劑塗佈量: >> Z, 伸長率測試: >> N, 硬度測試碼: >> N, 抗拉強度測試: >> N, 降伏強度測試: >> N, 厚度變異: >> 0, 訂單正面顏色(五碼): >> SYT9P, 正面漆膜厚: >> 25, 正面漆塗漆型式幾塗幾烤: >> 2, 修邊碼: >> Y, 重量碼: >> AW, 鋼捲捲向: >> O, 鍍層碼: >> AZ50, | F:保證1/2 ASTM 厚度公差
PPGL | 2510EFE008/006 |  | 1. 製造標準為MS、ASTM或銷新加坡之訂單，若無技術指定優先用料，請優先使用國內料，勿使用ANFEN (OFP00406)-{.不符.} | 1. 製造標準為MS、ASTM或銷新加坡之訂單，若無技術指定優先用料，請優先使用國內料，勿使用ANFEN (OFP00406)-{.不符.} 2. 【提醒】！本單為直立式包裝，嚴禁鍍鋅或烤漆後以STAGGER捲取 (OFP00451)-{.不符.} 3. ※超耐候一系列用途要確認是否有英制公差需求，有英制公差需求時選配碼用ON027※ (OFP00680)-{.不符.} 4. 此經銷商有簽訂1/2厚度公差保證(無厚度變異),請調整冷軋與鍍鋅厚度公差管制範圍. 保證 ASTM 厚度公差 (OFP00180)-{.不符.} | 訂單:2510EFE008/006 CPL <生產備註> 事項如下 . 除HGI/ HGL 訂單邊緣不噴油. 其餘皆側緣噴油 (RMK00285) . 【美加訂單生產注意事項-CPL】1.客戶美加地區訂單實施修邊刀最大使用顆數上限(20顆) (RMK00717) . 【美加訂單生產注意事項-CPL】2.排程備註:注意修邊品質與毛邊 (RMK00717) . 【美加訂單生產注意事項-CPL】3.去毛邊輥的管制：兩側壓力均設定1.0 kg/cm2 (RMK00717) | 訂單:2510EFE008/006 CR1 <生產備註> 事項如下 . 此經銷商保證平均厚度在1/2厚度公差內，厚度量測NG時，如單位長度符合範圍，請放行 (RMK00402) . 此客戶有保證 全板形 急峻度 ≦ 0.7% ( ≦ 12 I-UNIT ) (RMK00583) . 【美加訂單生產注意事項-CR】1.兩側各加開一個spot cooling增加冷卻效果。 (RMK00717) . 【美加訂單生產注意事項-CR】2.發生毛邊時，請降速生產減輕毛邊程度，暫留討論後再處置。 (RMK00717) | 訂單:2510EFE008/006 CR2 <生產備註> 事項如下 . 此經銷商保證平均厚度在1/2厚度公差內，厚度量測NG時，如單位長度符合範圍，請放行 (RMK00402) . 此客戶有保證 全板形 急峻度 ≦ 0.7% ( ≦ 12 I-UNIT ) (RMK00583) . 【美加訂單生產注意事項-CR】1.兩側各加開一個spot cooling增加冷卻效果。 (RMK00717) . 【美加訂單生產注意事項-CR】2.發生毛邊時，請降速生產減輕毛邊程度，暫留討論後再處置。 (RMK00717) | 訂單:2510EFE008/006 CG1 <生產備註> 事項如下 . 鍍鋅表面不可有鋅痕、壓痕、凹陷、及刮傷 、應變痕等。 (RMK00054) . 此經銷商保證平均厚度在1/2厚度公差內，厚度量測NG時，如單位長度符合範圍，請放行 (RMK00402) . 此客戶有保證 全板形 急峻度 ≦ 0.7% ( ≦ 12 I-UNIT ) (RMK00583) . 【美加訂單生產注意事項-CG1】副操確認完回控制室後，於生產排程鋼號旁簽名紀錄，以利後續追查(該排程生產完，排程單將保留)。 (RMK00717) . 【美加訂單生產注意事項-CG1】中央段副操每顆銲道出Pot時觀察銲道同時，確認Beaver Tail與鋼板接觸之Guide Roll羊毛氈狀況，並適時添加潤滑油(避免乾掉)。 (RMK00717) | 訂單:2510EFE008/006 CG2 <生產備註> 事項如下 . 鍍鋅表面不可有鋅痕、壓痕、凹陷、及刮傷 、應變痕等。 (RMK00054) . 此經銷商保證平均厚度在1/2厚度公差內，厚度量測NG時，如單位長度符合範圍，請放行 (RMK00402) . 此客戶有保證 全板形 急峻度 ≦ 0.7% ( ≦ 12 I-UNIT ) (RMK00583) . 【美加訂單生產注意事項-CG2】1.使用SUB-NOZZLE (RMK00717) | 訂單:2510EFE008/006 CC1 <生產備註> 事項如下 . 正面面漆(20U)及正面總膜厚(25U)要求管制90%以上之膜厚,未達標準降級. (RMK00054) . 若背面面漆(20U)及背面總膜厚(25U)時要求管制90%以上之膜厚,未達標準降級 (RMK00054) . 面漆=18U(90%)~請購基準22U(110%),標準板總膜厚=5+20U(100%面漆). (RMK00054) . 30CM*全寬*留1塊給LAB及1塊給塗料商, (RMK00054) . 【色差】1.1.此客戶對面漆(非B開頭之色碼)目視色差要求較高,請依限度樣本進行目視色差管制★--->發生過訴賠 (RMK00248) . 【色差】1.2.若針對特殊顏色需特別管理時，請品檢忽略1.1.的規定以特別規定為主 (RMK00248) . 此經銷商保證平均厚度在1/2厚度公差內，厚度量測NG時，如單位長度符合範圍，請放行 (RMK00402) . 【捲取】注意！本單為直立式包裝。禁用STAGGER捲取送包裝！送RCL重處理例外。 (RMK00512) . 【抽氣量】白色系在CC1生產時,FINISH抽氣量請設定250,如生產中發生色差b值異常升高,請股長再加大抽氣量因應 (RMK00560) . 此客戶有保證 全板形 急峻度 ≦ 0.7% ( ≦ 12 I-UNIT ) (RMK00583) . 【美加訂單生產注意事項-CCP】1.請烤漆入口依照正背面漆鋼捲投向規定進行鋼捲投入。 (RMK00717) . 【美加訂單生產注意事項-CCP】2.烤漆入口依照鋼捲投向規定進行鋼捲投入。(CR1/CG1 CR2/CG2-->正向入料。CR1/CG2 CR2/CG1-->反向入料) (RMK00717) . 【美加訂單生產注意事項-CCP】3.此訂單背面漆一律採Nature塗裝，塗裝黏度設定40秒以上 (RMK00717) | 訂單:2510EFE008/006 CC2 <生產備註> 事項如下 . 正面面漆(20U)及正面總膜厚(25U)要求管制90%以上之膜厚,未達標準降級. (RMK00054) . 若背面面漆(20U)及背面總膜厚(25U)時要求管制90%以上之膜厚,未達標準降級 (RMK00054) . 面漆=18U(90%)~請購基準22U(110%),標準板總膜厚=5+20U(100%面漆). (RMK00054) . 30CM*全寬*留1塊給LAB及1塊給塗料商, (RMK00054) . 【色差】1.1.此客戶對面漆(非B開頭之色碼)目視色差要求較高,請依限度樣本進行目視色差管制★--->發生過訴賠 (RMK00248) . 【色差】1.2.若針對特殊顏色需特別管理時，請品檢忽略1.1.的規定以特別規定為主 (RMK00248) . 此經銷商保證平均厚度在1/2厚度公差內，厚度量測NG時，如單位長度符合範圍，請放行 (RMK00402) . 【捲取】注意！本單為直立式包裝。禁用STAGGER捲取送包裝！送RCL重處理例外。 (RMK00512) . 【抽氣量】白色系在CC1生產時,FINISH抽氣量請設定250,如生產中發生色差b值異常升高,請股長再加大抽氣量因應 (RMK00560) . 此客戶有保證 全板形 急峻度 ≦ 0.7% ( ≦ 12 I-UNIT ) (RMK00583) . 【美加訂單生產注意事項-CCP】1.請烤漆入口依照正背面漆鋼捲投向規定進行鋼捲投入。 (RMK00717) . 【美加訂單生產注意事項-CCP】2.烤漆入口依照鋼捲投向規定進行鋼捲投入。(CR1/CG1 CR2/CG2-->正向入料。CR1/CG2 CR2/CG1-->反向入料) (RMK00717) . 【美加訂單生產注意事項-CCP】3.此訂單背面漆一律採Nature塗裝，塗裝黏度設定40秒以上 (RMK00717) | 訂單:2510EFE008/006 RCL <生產備註> 事項如下 . 【捲取】注意！本單為直立式包裝。禁用STAGGER捲取送包裝！送RCL重處理例外。 (RMK00512) | 訂單:2510EFE008/006 CCPK 無 <生產備註> 事項 | 訂單:2510EFE008/006 CGQC 無 <品檢備註> 事項 | 訂單:2510EFE008/006 CCQC <品檢備註> 事項如下 . 【色差】1.1.此客戶對面漆(非B開頭之色碼)目視色差要求較高,請依限度樣本進行目視色差管制★--->發生過訴賠 (RMK00248) . 【色差】1.2.若針對特殊顏色需特別管理時，請品檢忽略1.1.的規定以特別規定為主 (RMK00248) . 【捲取】注意！本單為直立式包裝。禁用STAGGER捲取送包裝！送RCL重處理例外。 (RMK00512) | 訂單:2510EFE008/006 TOL 無 <生產備註> 事項 |  | 訂單 2510EFE008/006 修改記錄如下: 20250918 09:37:24 (06023) 退火碼: >> S1, 用途碼: >> COG003, 背面標示: >> S000, 訂單背面顏色(五碼): >> BW73Z, 背面漆膜厚: >> NOM, 背面漆塗漆型式幾塗幾烤: >> 2, 鉻酸鹽: >> Z, 訂單厚度: >> 0.02, 訂單重: >> 40, 重量容許率(下限): >> 10, 重量容許率(上限): >> 10, 訂單寬度: >> 48, 鍍製方式: >> AC, 鋼捲內徑: >> 508, 鋼捲下限重: >> 3, 鋼捲上限重: >> 4.5, 壓花條件碼: >> -, 表面花紋: >> R, 綠色識別碼: >> -, 印刷輥號: >> -, 產品代碼: >> PPGL, 皮膜碼: >> -, 單位別: >> I, 油品種類: >> Z, 塗油量: >> Z, 包裝代碼: >> E0 , 保護膜碼: >> -, 客戶試片取樣型式: >> -, 調質碼: >> S, 套筒碼: >> P , 規格: >> A792SSGR33, 製造標準: >> ASTM, 表面處理劑種類: >> Z, 表面處理劑塗佈量: >> Z, 伸長率測試: >> N, 硬度測試碼: >> N, 抗拉強度測試: >> N, 降伏強度測試: >> N, 厚度變異: >> 0, 訂單正面顏色(五碼): >> SWH68, 正面漆膜厚: >> 25, 正面漆塗漆型式幾塗幾烤: >> 2, 修邊碼: >> Y, 重量碼: >> AW, 鋼捲捲向: >> O, 鍍層碼: >> AZ50, | F:保證1/2 ASTM 厚度公差
PPGL | 2510EFE008/007 | 1. ●依旭台背面（正面漆塗料）發泡黏著性不佳（CC250503），要確認背面是否要發泡● (OFP00739)-{.不符.} | 1. 製造標準為MS、ASTM或銷新加坡之訂單，若無技術指定優先用料，請優先使用國內料，勿使用ANFEN (OFP00406)-{.不符.} | 1. 製造標準為MS、ASTM或銷新加坡之訂單，若無技術指定優先用料，請優先使用國內料，勿使用ANFEN (OFP00406)-{.不符.} 2. 【提醒】！本單為直立式包裝，嚴禁鍍鋅或烤漆後以STAGGER捲取 (OFP00451)-{.不符.} 3. ※超耐候一系列用途要確認是否有英制公差需求，有英制公差需求時選配碼用ON027※ (OFP00680)-{.不符.} 4. ●依旭台背面（正面漆塗料）發泡黏著性不佳（CC250503），要確認背面是否要發泡● (OFP00739)-{.不符.} 5. 此經銷商有簽訂1/2厚度公差保證(無厚度變異),請調整冷軋與鍍鋅厚度公差管制範圍. 保證 ASTM 厚度公差 (OFP00180)-{.不符.} | 訂單:2510EFE008/007 CPL <生產備註> 事項如下 . 本單為烤漆背面大於等於25μ塗裝，軋延後不允許毛邊，請CPL注意修邊狀況 (RMK00124) . 【邊緣品質】此為烤漆背面25μ訂單，請加強檢視鋼捲：邊緣殘剪、側緣鋅渣或毛邊，因為會導致烤漆背面漆轉印正面 (RMK00126) . 除HGI/ HGL 訂單邊緣不噴油. 其餘皆側緣噴油 (RMK00285) . 【美加訂單生產注意事項-CPL】1.客戶美加地區訂單實施修邊刀最大使用顆數上限(20顆) (RMK00717) . 【美加訂單生產注意事項-CPL】2.排程備註:注意修邊品質與毛邊 (RMK00717) . 【美加訂單生產注意事項-CPL】3.去毛邊輥的管制：兩側壓力均設定1.0 kg/cm2 (RMK00717) | 訂單:2510EFE008/007 CR1 <生產備註> 事項如下 . 【邊緣品質】此為烤漆背面25μ訂單，請加強檢視鋼捲：邊緣殘剪、側緣鋅渣或毛邊，因為會導致烤漆背面漆轉印正面 (RMK00126) . 此經銷商保證平均厚度在1/2厚度公差內，厚度量測NG時，如單位長度符合範圍，請放行 (RMK00402) . 此客戶有保證 全板形 急峻度 ≦ 0.7% ( ≦ 12 I-UNIT ) (RMK00583) . 【美加訂單生產注意事項-CR】1.兩側各加開一個spot cooling增加冷卻效果。 (RMK00717) . 【美加訂單生產注意事項-CR】2.發生毛邊時，請降速生產減輕毛邊程度，暫留討論後再處置。 (RMK00717) | 訂單:2510EFE008/007 CR2 <生產備註> 事項如下 . 【邊緣品質】此為烤漆背面25μ訂單，請加強檢視鋼捲：邊緣殘剪、側緣鋅渣或毛邊，因為會導致烤漆背面漆轉印正面 (RMK00126) . 此經銷商保證平均厚度在1/2厚度公差內，厚度量測NG時，如單位長度符合範圍，請放行 (RMK00402) . 此客戶有保證 全板形 急峻度 ≦ 0.7% ( ≦ 12 I-UNIT ) (RMK00583) . 【美加訂單生產注意事項-CR】1.兩側各加開一個spot cooling增加冷卻效果。 (RMK00717) . 【美加訂單生產注意事項-CR】2.發生毛邊時，請降速生產減輕毛邊程度，暫留討論後再處置。 (RMK00717) | 訂單:2510EFE008/007 CG1 <生產備註> 事項如下 . 鍍鋅表面不可有鋅痕、壓痕、凹陷、及刮傷 、應變痕等。 (RMK00054) . 【邊緣品質】此為烤漆背面25μ訂單，請加強檢視鋼捲：邊緣殘剪、側緣鋅渣或毛邊，因為會導致烤漆背面漆轉印正面 (RMK00126) . 本單於烤漆正背面都塗裝正面漆，因此鍍鋅請管制背面表面品質比照正面 (RMK00363) . 此經銷商保證平均厚度在1/2厚度公差內，厚度量測NG時，如單位長度符合範圍，請放行 (RMK00402) . 此客戶有保證 全板形 急峻度 ≦ 0.7% ( ≦ 12 I-UNIT ) (RMK00583) . 【美加訂單生產注意事項-CG1】副操確認完回控制室後，於生產排程鋼號旁簽名紀錄，以利後續追查(該排程生產完，排程單將保留)。 (RMK00717) . 【美加訂單生產注意事項-CG1】中央段副操每顆銲道出Pot時觀察銲道同時，確認Beaver Tail與鋼板接觸之Guide Roll羊毛氈狀況，並適時添加潤滑油(避免乾掉)。 (RMK00717) | 訂單:2510EFE008/007 CG2 <生產備註> 事項如下 . 鍍鋅表面不可有鋅痕、壓痕、凹陷、及刮傷 、應變痕等。 (RMK00054) . 【邊緣品質】此為烤漆背面25μ訂單，請加強檢視鋼捲：邊緣殘剪、側緣鋅渣或毛邊，因為會導致烤漆背面漆轉印正面 (RMK00126) . 本單於烤漆正背面都塗裝正面漆，因此鍍鋅請管制背面表面品質比照正面 (RMK00363) . 此經銷商保證平均厚度在1/2厚度公差內，厚度量測NG時，如單位長度符合範圍，請放行 (RMK00402) . 此客戶有保證 全板形 急峻度 ≦ 0.7% ( ≦ 12 I-UNIT ) (RMK00583) . 【美加訂單生產注意事項-CG2】1.使用SUB-NOZZLE (RMK00717) | 訂單:2510EFE008/007 CC1 <生產備註> 事項如下 . 正面面漆(20U)及正面總膜厚(25U)要求管制90%以上之膜厚,未達標準降級. (RMK00054) . 若背面面漆(20U)及背面總膜厚(25U)時要求管制90%以上之膜厚,未達標準降級 (RMK00054) . 面漆=18U(90%)~請購基準22U(110%),標準板總膜厚=5+20U(100%面漆). (RMK00054) . 30CM*全寬*留1塊給LAB及1塊給塗料商, (RMK00054) . 【邊緣品質】此為烤漆背面25μ訂單，請加強檢視鋼捲：邊緣殘剪、側緣鋅渣或毛邊，因為會導致烤漆背面漆轉印正面 (RMK00126) . 【色差】1.1.此客戶對面漆(非B開頭之色碼)目視色差要求較高,請依限度樣本進行目視色差管制★--->發生過訴賠 (RMK00248) . 【色差】1.2.若針對特殊顏色需特別管理時，請品檢忽略1.1.的規定以特別規定為主 (RMK00248) . 此經銷商保證平均厚度在1/2厚度公差內，厚度量測NG時，如單位長度符合範圍，請放行 (RMK00402) . 【捲取】注意！本單為直立式包裝。禁用STAGGER捲取送包裝！送RCL重處理例外。 (RMK00512) . 【抽氣量】白色系在CC1生產時,FINISH抽氣量請設定250,如生產中發生色差b值異常升高,請股長再加大抽氣量因應 (RMK00560) . 此客戶有保證 全板形 急峻度 ≦ 0.7% ( ≦ 12 I-UNIT ) (RMK00583) . 【美加訂單生產注意事項-CCP】1.請烤漆入口依照正背面漆鋼捲投向規定進行鋼捲投入。 (RMK00717) . 【美加訂單生產注意事項-CCP】2.烤漆入口依照鋼捲投向規定進行鋼捲投入。(CR1/CG1 CR2/CG2-->正向入料。CR1/CG2 CR2/CG1-->反向入料) (RMK00717) . 【美加訂單生產注意事項-CCP】3.此訂單背面漆一律採Nature塗裝，塗裝黏度設定40秒以上 (RMK00717) | 訂單:2510EFE008/007 CC2 <生產備註> 事項如下 . 正面面漆(20U)及正面總膜厚(25U)要求管制90%以上之膜厚,未達標準降級. (RMK00054) . 若背面面漆(20U)及背面總膜厚(25U)時要求管制90%以上之膜厚,未達標準降級 (RMK00054) . 面漆=18U(90%)~請購基準22U(110%),標準板總膜厚=5+20U(100%面漆). (RMK00054) . 30CM*全寬*留1塊給LAB及1塊給塗料商, (RMK00054) . 【邊緣品質】此為烤漆背面25μ訂單，請加強檢視鋼捲：邊緣殘剪、側緣鋅渣或毛邊，因為會導致烤漆背面漆轉印正面 (RMK00126) . 【色差】1.1.此客戶對面漆(非B開頭之色碼)目視色差要求較高,請依限度樣本進行目視色差管制★--->發生過訴賠 (RMK00248) . 【色差】1.2.若針對特殊顏色需特別管理時，請品檢忽略1.1.的規定以特別規定為主 (RMK00248) . 此經銷商保證平均厚度在1/2厚度公差內，厚度量測NG時，如單位長度符合範圍，請放行 (RMK00402) . 【捲取】注意！本單為直立式包裝。禁用STAGGER捲取送包裝！送RCL重處理例外。 (RMK00512) . 【抽氣量】白色系在CC1生產時,FINISH抽氣量請設定250,如生產中發生色差b值異常升高,請股長再加大抽氣量因應 (RMK00560) . 此客戶有保證 全板形 急峻度 ≦ 0.7% ( ≦ 12 I-UNIT ) (RMK00583) . 【美加訂單生產注意事項-CCP】1.請烤漆入口依照正背面漆鋼捲投向規定進行鋼捲投入。 (RMK00717) . 【美加訂單生產注意事項-CCP】2.烤漆入口依照鋼捲投向規定進行鋼捲投入。(CR1/CG1 CR2/CG2-->正向入料。CR1/CG2 CR2/CG1-->反向入料) (RMK00717) . 【美加訂單生產注意事項-CCP】3.此訂單背面漆一律採Nature塗裝，塗裝黏度設定40秒以上 (RMK00717) | 訂單:2510EFE008/007 RCL <生產備註> 事項如下 . 【捲取】注意！本單為直立式包裝。禁用STAGGER捲取送包裝！送RCL重處理例外。 (RMK00512) | 訂單:2510EFE008/007 CCPK 無 <生產備註> 事項 | 訂單:2510EFE008/007 CGQC <品檢備註> 事項如下 . 【邊緣品質】此為烤漆背面25μ訂單，請加強檢視鋼捲：邊緣殘剪、側緣鋅渣或毛邊，因為會導致烤漆背面漆轉印正面 (RMK00126) . 本單於烤漆正背面都塗裝正面漆，因此鍍鋅請管制背面表面品質比照正面 (RMK00363) | 訂單:2510EFE008/007 CCQC <品檢備註> 事項如下 . 【邊緣品質】此為烤漆背面25μ訂單，請加強檢視鋼捲：邊緣殘剪、側緣鋅渣或毛邊，因為會導致烤漆背面漆轉印正面 (RMK00126) . 【色差】1.1.此客戶對面漆(非B開頭之色碼)目視色差要求較高,請依限度樣本進行目視色差管制★--->發生過訴賠 (RMK00248) . 【色差】1.2.若針對特殊顏色需特別管理時，請品檢忽略1.1.的規定以特別規定為主 (RMK00248) . 【捲取】注意！本單為直立式包裝。禁用STAGGER捲取送包裝！送RCL重處理例外。 (RMK00512) | 訂單:2510EFE008/007 TOL 無 <生產備註> 事項 |  | 訂單 2510EFE008/007 修改記錄如下: 20250918 09:37:26 (06023) 退火碼: >> S1, 用途碼: >> COG003, 背面標示: >> S000, 訂單背面顏色(五碼): >> SYH46, 背面漆膜厚: >> 25, 背面漆塗漆型式幾塗幾烤: >> 2, 鉻酸鹽: >> Z, 訂單厚度: >> 0.02, 訂單重: >> 40, 重量容許率(下限): >> 10, 重量容許率(上限): >> 10, 訂單寬度: >> 48, 鍍製方式: >> AC, 鋼捲內徑: >> 508, 鋼捲下限重: >> 3, 鋼捲上限重: >> 4.5, 壓花條件碼: >> -, 表面花紋: >> R, 綠色識別碼: >> -, 印刷輥號: >> -, 產品代碼: >> PPGL, 皮膜碼: >> -, 單位別: >> I, 油品種類: >> Z, 塗油量: >> Z, 包裝代碼: >> E0 , 保護膜碼: >> -, 客戶試片取樣型式: >> -, 調質碼: >> S, 套筒碼: >> P , 規格: >> A792SSGR33, 製造標準: >> ASTM, 表面處理劑種類: >> Z, 表面處理劑塗佈量: >> Z, 伸長率測試: >> N, 硬度測試碼: >> N, 抗拉強度測試: >> N, 降伏強度測試: >> N, 厚度變異: >> 0, 訂單正面顏色(五碼): >> SWH5V, 正面漆膜厚: >> 25, 正面漆塗漆型式幾塗幾烤: >> 2, 修邊碼: >> Y, 重量碼: >> AW, 鋼捲捲向: >> O, 鍍層碼: >> AZ50, | F:保證1/2 ASTM 厚度公差
PPGL | 2510EFE008/008 | 1. ●依旭台背面（正面漆塗料）發泡黏著性不佳（CC250503），要確認背面是否要發泡● (OFP00739)-{.不符.} | 1. 製造標準為MS、ASTM或銷新加坡之訂單，若無技術指定優先用料，請優先使用國內料，勿使用ANFEN (OFP00406)-{.不符.} | 1. 製造標準為MS、ASTM或銷新加坡之訂單，若無技術指定優先用料，請優先使用國內料，勿使用ANFEN (OFP00406)-{.不符.} 2. 【提醒】！本單為直立式包裝，嚴禁鍍鋅或烤漆後以STAGGER捲取 (OFP00451)-{.不符.} 3. ※超耐候一系列用途要確認是否有英制公差需求，有英制公差需求時選配碼用ON027※ (OFP00680)-{.不符.} 4. ●依旭台背面（正面漆塗料）發泡黏著性不佳（CC250503），要確認背面是否要發泡● (OFP00739)-{.不符.} 5. 此經銷商有簽訂1/2厚度公差保證(無厚度變異),請調整冷軋與鍍鋅厚度公差管制範圍. 保證 ASTM 厚度公差 (OFP00180)-{.不符.} | 訂單:2510EFE008/008 CPL <生產備註> 事項如下 . 本單為烤漆背面大於等於25μ塗裝，軋延後不允許毛邊，請CPL注意修邊狀況 (RMK00124) . 【邊緣品質】此為烤漆背面25μ訂單，請加強檢視鋼捲：邊緣殘剪、側緣鋅渣或毛邊，因為會導致烤漆背面漆轉印正面 (RMK00126) . 除HGI/ HGL 訂單邊緣不噴油. 其餘皆側緣噴油 (RMK00285) . 【美加訂單生產注意事項-CPL】1.客戶美加地區訂單實施修邊刀最大使用顆數上限(20顆) (RMK00717) . 【美加訂單生產注意事項-CPL】2.排程備註:注意修邊品質與毛邊 (RMK00717) . 【美加訂單生產注意事項-CPL】3.去毛邊輥的管制：兩側壓力均設定1.0 kg/cm2 (RMK00717) | 訂單:2510EFE008/008 CR1 <生產備註> 事項如下 . 【邊緣品質】此為烤漆背面25μ訂單，請加強檢視鋼捲：邊緣殘剪、側緣鋅渣或毛邊，因為會導致烤漆背面漆轉印正面 (RMK00126) . 此經銷商保證平均厚度在1/2厚度公差內，厚度量測NG時，如單位長度符合範圍，請放行 (RMK00402) . 此客戶有保證 全板形 急峻度 ≦ 0.7% ( ≦ 12 I-UNIT ) (RMK00583) . 【美加訂單生產注意事項-CR】1.兩側各加開一個spot cooling增加冷卻效果。 (RMK00717) . 【美加訂單生產注意事項-CR】2.發生毛邊時，請降速生產減輕毛邊程度，暫留討論後再處置。 (RMK00717) | 訂單:2510EFE008/008 CR2 <生產備註> 事項如下 . 【邊緣品質】此為烤漆背面25μ訂單，請加強檢視鋼捲：邊緣殘剪、側緣鋅渣或毛邊，因為會導致烤漆背面漆轉印正面 (RMK00126) . 此經銷商保證平均厚度在1/2厚度公差內，厚度量測NG時，如單位長度符合範圍，請放行 (RMK00402) . 此客戶有保證 全板形 急峻度 ≦ 0.7% ( ≦ 12 I-UNIT ) (RMK00583) . 【美加訂單生產注意事項-CR】1.兩側各加開一個spot cooling增加冷卻效果。 (RMK00717) . 【美加訂單生產注意事項-CR】2.發生毛邊時，請降速生產減輕毛邊程度，暫留討論後再處置。 (RMK00717) | 訂單:2510EFE008/008 CG1 <生產備註> 事項如下 . 鍍鋅表面不可有鋅痕、壓痕、凹陷、及刮傷 、應變痕等。 (RMK00054) . 【邊緣品質】此為烤漆背面25μ訂單，請加強檢視鋼捲：邊緣殘剪、側緣鋅渣或毛邊，因為會導致烤漆背面漆轉印正面 (RMK00126) . 本單於烤漆正背面都塗裝正面漆，因此鍍鋅請管制背面表面品質比照正面 (RMK00363) . 此經銷商保證平均厚度在1/2厚度公差內，厚度量測NG時，如單位長度符合範圍，請放行 (RMK00402) . 此客戶有保證 全板形 急峻度 ≦ 0.7% ( ≦ 12 I-UNIT ) (RMK00583) . 【美加訂單生產注意事項-CG1】副操確認完回控制室後，於生產排程鋼號旁簽名紀錄，以利後續追查(該排程生產完，排程單將保留)。 (RMK00717) . 【美加訂單生產注意事項-CG1】中央段副操每顆銲道出Pot時觀察銲道同時，確認Beaver Tail與鋼板接觸之Guide Roll羊毛氈狀況，並適時添加潤滑油(避免乾掉)。 (RMK00717) | 訂單:2510EFE008/008 CG2 <生產備註> 事項如下 . 鍍鋅表面不可有鋅痕、壓痕、凹陷、及刮傷 、應變痕等。 (RMK00054) . 【邊緣品質】此為烤漆背面25μ訂單，請加強檢視鋼捲：邊緣殘剪、側緣鋅渣或毛邊，因為會導致烤漆背面漆轉印正面 (RMK00126) . 本單於烤漆正背面都塗裝正面漆，因此鍍鋅請管制背面表面品質比照正面 (RMK00363) . 此經銷商保證平均厚度在1/2厚度公差內，厚度量測NG時，如單位長度符合範圍，請放行 (RMK00402) . 此客戶有保證 全板形 急峻度 ≦ 0.7% ( ≦ 12 I-UNIT ) (RMK00583) . 【美加訂單生產注意事項-CG2】1.使用SUB-NOZZLE (RMK00717) | 訂單:2510EFE008/008 CC1 <生產備註> 事項如下 . 正面面漆(20U)及正面總膜厚(25U)要求管制90%以上之膜厚,未達標準降級. (RMK00054) . 若背面面漆(20U)及背面總膜厚(25U)時要求管制90%以上之膜厚,未達標準降級 (RMK00054) . 面漆=18U(90%)~請購基準22U(110%),標準板總膜厚=5+20U(100%面漆). (RMK00054) . 30CM*全寬*留1塊給LAB及1塊給塗料商, (RMK00054) . 【邊緣品質】此為烤漆背面25μ訂單，請加強檢視鋼捲：邊緣殘剪、側緣鋅渣或毛邊，因為會導致烤漆背面漆轉印正面 (RMK00126) . 【色差】1.1.此客戶對面漆(非B開頭之色碼)目視色差要求較高,請依限度樣本進行目視色差管制★--->發生過訴賠 (RMK00248) . 【色差】1.2.若針對特殊顏色需特別管理時，請品檢忽略1.1.的規定以特別規定為主 (RMK00248) . 此經銷商保證平均厚度在1/2厚度公差內，厚度量測NG時，如單位長度符合範圍，請放行 (RMK00402) . 【捲取】注意！本單為直立式包裝。禁用STAGGER捲取送包裝！送RCL重處理例外。 (RMK00512) . 此客戶有保證 全板形 急峻度 ≦ 0.7% ( ≦ 12 I-UNIT ) (RMK00583) . 【美加訂單生產注意事項-CCP】1.請烤漆入口依照正背面漆鋼捲投向規定進行鋼捲投入。 (RMK00717) . 【美加訂單生產注意事項-CCP】2.烤漆入口依照鋼捲投向規定進行鋼捲投入。(CR1/CG1 CR2/CG2-->正向入料。CR1/CG2 CR2/CG1-->反向入料) (RMK00717) . 【美加訂單生產注意事項-CCP】3.此訂單背面漆一律採Nature塗裝，塗裝黏度設定40秒以上 (RMK00717) | 訂單:2510EFE008/008 CC2 <生產備註> 事項如下 . 正面面漆(20U)及正面總膜厚(25U)要求管制90%以上之膜厚,未達標準降級. (RMK00054) . 若背面面漆(20U)及背面總膜厚(25U)時要求管制90%以上之膜厚,未達標準降級 (RMK00054) . 面漆=18U(90%)~請購基準22U(110%),標準板總膜厚=5+20U(100%面漆). (RMK00054) . 30CM*全寬*留1塊給LAB及1塊給塗料商, (RMK00054) . 【邊緣品質】此為烤漆背面25μ訂單，請加強檢視鋼捲：邊緣殘剪、側緣鋅渣或毛邊，因為會導致烤漆背面漆轉印正面 (RMK00126) . 【色差】1.1.此客戶對面漆(非B開頭之色碼)目視色差要求較高,請依限度樣本進行目視色差管制★--->發生過訴賠 (RMK00248) . 【色差】1.2.若針對特殊顏色需特別管理時，請品檢忽略1.1.的規定以特別規定為主 (RMK00248) . 此經銷商保證平均厚度在1/2厚度公差內，厚度量測NG時，如單位長度符合範圍，請放行 (RMK00402) . 【捲取】注意！本單為直立式包裝。禁用STAGGER捲取送包裝！送RCL重處理例外。 (RMK00512) . 此客戶有保證 全板形 急峻度 ≦ 0.7% ( ≦ 12 I-UNIT ) (RMK00583) . 【美加訂單生產注意事項-CCP】1.請烤漆入口依照正背面漆鋼捲投向規定進行鋼捲投入。 (RMK00717) . 【美加訂單生產注意事項-CCP】2.烤漆入口依照鋼捲投向規定進行鋼捲投入。(CR1/CG1 CR2/CG2-->正向入料。CR1/CG2 CR2/CG1-->反向入料) (RMK00717) . 【美加訂單生產注意事項-CCP】3.此訂單背面漆一律採Nature塗裝，塗裝黏度設定40秒以上 (RMK00717) | 訂單:2510EFE008/008 RCL <生產備註> 事項如下 . 【捲取】注意！本單為直立式包裝。禁用STAGGER捲取送包裝！送RCL重處理例外。 (RMK00512) | 訂單:2510EFE008/008 CCPK 無 <生產備註> 事項 | 訂單:2510EFE008/008 CGQC <品檢備註> 事項如下 . 【邊緣品質】此為烤漆背面25μ訂單，請加強檢視鋼捲：邊緣殘剪、側緣鋅渣或毛邊，因為會導致烤漆背面漆轉印正面 (RMK00126) . 本單於烤漆正背面都塗裝正面漆，因此鍍鋅請管制背面表面品質比照正面 (RMK00363) | 訂單:2510EFE008/008 CCQC <品檢備註> 事項如下 . 【邊緣品質】此為烤漆背面25μ訂單，請加強檢視鋼捲：邊緣殘剪、側緣鋅渣或毛邊，因為會導致烤漆背面漆轉印正面 (RMK00126) . 【色差】1.1.此客戶對面漆(非B開頭之色碼)目視色差要求較高,請依限度樣本進行目視色差管制★--->發生過訴賠 (RMK00248) . 【色差】1.2.若針對特殊顏色需特別管理時，請品檢忽略1.1.的規定以特別規定為主 (RMK00248) . 【捲取】注意！本單為直立式包裝。禁用STAGGER捲取送包裝！送RCL重處理例外。 (RMK00512) | 訂單:2510EFE008/008 TOL 無 <生產備註> 事項 |  | 訂單 2510EFE008/008 修改記錄如下: 20250918 09:37:28 (06023) 退火碼: >> S1, 用途碼: >> COG007, 背面標示: >> S000, 訂單背面顏色(五碼): >> SWS4W, 背面漆膜厚: >> 25, 背面漆塗漆型式幾塗幾烤: >> 2, 鉻酸鹽: >> Z, 訂單厚度: >> 0.02, 訂單重: >> 40, 重量容許率(下限): >> 10, 重量容許率(上限): >> 10, 訂單寬度: >> 48, 鍍製方式: >> AC, 鋼捲內徑: >> 508, 鋼捲下限重: >> 3, 鋼捲上限重: >> 4.5, 壓花條件碼: >> -, 表面花紋: >> R, 綠色識別碼: >> -, 印刷輥號: >> -, 產品代碼: >> PPGL, 皮膜碼: >> -, 單位別: >> I, 油品種類: >> Z, 塗油量: >> Z, 包裝代碼: >> E0 , 保護膜碼: >> -, 客戶試片取樣型式: >> -, 調質碼: >> S, 套筒碼: >> P , 規格: >> A792SSGR33, 製造標準: >> ASTM, 表面處理劑種類: >> Z, 表面處理劑塗佈量: >> Z, 伸長率測試: >> N, 硬度測試碼: >> N, 抗拉強度測試: >> N, 降伏強度測試: >> N, 厚度變異: >> 0, 訂單正面顏色(五碼): >> SBH7N, 正面漆膜厚: >> 25, 正面漆塗漆型式幾塗幾烤: >> 2, 修邊碼: >> Y, 重量碼: >> AW, 鋼捲捲向: >> O, 鍍層碼: >> AZ50, | F:保證1/2 ASTM 厚度公差
PPGL | 2510EFE008/009 | 1. ●依旭台背面（正面漆塗料）發泡黏著性不佳（CC250503），要確認背面是否要發泡● (OFP00739)-{.不符.} | 1. 製造標準為MS、ASTM或銷新加坡之訂單，若無技術指定優先用料，請優先使用國內料，勿使用ANFEN (OFP00406)-{.不符.} | 1. 製造標準為MS、ASTM或銷新加坡之訂單，若無技術指定優先用料，請優先使用國內料，勿使用ANFEN (OFP00406)-{.不符.} 2. 【提醒】！本單為直立式包裝，嚴禁鍍鋅或烤漆後以STAGGER捲取 (OFP00451)-{.不符.} 3. ※超耐候一系列用途要確認是否有英制公差需求，有英制公差需求時選配碼用ON027※ (OFP00680)-{.不符.} 4. ●依旭台背面（正面漆塗料）發泡黏著性不佳（CC250503），要確認背面是否要發泡● (OFP00739)-{.不符.} 5. 此經銷商有簽訂1/2厚度公差保證(無厚度變異),請調整冷軋與鍍鋅厚度公差管制範圍. 保證 ASTM 厚度公差 (OFP00180)-{.不符.} | 訂單:2510EFE008/009 CPL <生產備註> 事項如下 . 本單為烤漆背面大於等於25μ塗裝，軋延後不允許毛邊，請CPL注意修邊狀況 (RMK00124) . 【邊緣品質】此為烤漆背面25μ訂單，請加強檢視鋼捲：邊緣殘剪、側緣鋅渣或毛邊，因為會導致烤漆背面漆轉印正面 (RMK00126) . 除HGI/ HGL 訂單邊緣不噴油. 其餘皆側緣噴油 (RMK00285) . 【美加訂單生產注意事項-CPL】1.客戶美加地區訂單實施修邊刀最大使用顆數上限(20顆) (RMK00717) . 【美加訂單生產注意事項-CPL】2.排程備註:注意修邊品質與毛邊 (RMK00717) . 【美加訂單生產注意事項-CPL】3.去毛邊輥的管制：兩側壓力均設定1.0 kg/cm2 (RMK00717) | 訂單:2510EFE008/009 CR1 <生產備註> 事項如下 . 【邊緣品質】此為烤漆背面25μ訂單，請加強檢視鋼捲：邊緣殘剪、側緣鋅渣或毛邊，因為會導致烤漆背面漆轉印正面 (RMK00126) . 此經銷商保證平均厚度在1/2厚度公差內，厚度量測NG時，如單位長度符合範圍，請放行 (RMK00402) . 此客戶有保證 全板形 急峻度 ≦ 0.7% ( ≦ 12 I-UNIT ) (RMK00583) . 【美加訂單生產注意事項-CR】1.兩側各加開一個spot cooling增加冷卻效果。 (RMK00717) . 【美加訂單生產注意事項-CR】2.發生毛邊時，請降速生產減輕毛邊程度，暫留討論後再處置。 (RMK00717) | 訂單:2510EFE008/009 CR2 <生產備註> 事項如下 . 【邊緣品質】此為烤漆背面25μ訂單，請加強檢視鋼捲：邊緣殘剪、側緣鋅渣或毛邊，因為會導致烤漆背面漆轉印正面 (RMK00126) . 此經銷商保證平均厚度在1/2厚度公差內，厚度量測NG時，如單位長度符合範圍，請放行 (RMK00402) . 此客戶有保證 全板形 急峻度 ≦ 0.7% ( ≦ 12 I-UNIT ) (RMK00583) . 【美加訂單生產注意事項-CR】1.兩側各加開一個spot cooling增加冷卻效果。 (RMK00717) . 【美加訂單生產注意事項-CR】2.發生毛邊時，請降速生產減輕毛邊程度，暫留討論後再處置。 (RMK00717) | 訂單:2510EFE008/009 CG1 <生產備註> 事項如下 . 鍍鋅表面不可有鋅痕、壓痕、凹陷、及刮傷 、應變痕等。 (RMK00054) . 【邊緣品質】此為烤漆背面25μ訂單，請加強檢視鋼捲：邊緣殘剪、側緣鋅渣或毛邊，因為會導致烤漆背面漆轉印正面 (RMK00126) . 本單於烤漆正背面都塗裝正面漆，因此鍍鋅請管制背面表面品質比照正面 (RMK00363) . 此經銷商保證平均厚度在1/2厚度公差內，厚度量測NG時，如單位長度符合範圍，請放行 (RMK00402) . 此客戶有保證 全板形 急峻度 ≦ 0.7% ( ≦ 12 I-UNIT ) (RMK00583) . 【美加訂單生產注意事項-CG1】副操確認完回控制室後，於生產排程鋼號旁簽名紀錄，以利後續追查(該排程生產完，排程單將保留)。 (RMK00717) . 【美加訂單生產注意事項-CG1】中央段副操每顆銲道出Pot時觀察銲道同時，確認Beaver Tail與鋼板接觸之Guide Roll羊毛氈狀況，並適時添加潤滑油(避免乾掉)。 (RMK00717) | 訂單:2510EFE008/009 CG2 <生產備註> 事項如下 . 鍍鋅表面不可有鋅痕、壓痕、凹陷、及刮傷 、應變痕等。 (RMK00054) . 【邊緣品質】此為烤漆背面25μ訂單，請加強檢視鋼捲：邊緣殘剪、側緣鋅渣或毛邊，因為會導致烤漆背面漆轉印正面 (RMK00126) . 本單於烤漆正背面都塗裝正面漆，因此鍍鋅請管制背面表面品質比照正面 (RMK00363) . 此經銷商保證平均厚度在1/2厚度公差內，厚度量測NG時，如單位長度符合範圍，請放行 (RMK00402) . 此客戶有保證 全板形 急峻度 ≦ 0.7% ( ≦ 12 I-UNIT ) (RMK00583) . 【美加訂單生產注意事項-CG2】1.使用SUB-NOZZLE (RMK00717) | 訂單:2510EFE008/009 CC1 <生產備註> 事項如下 . 正面面漆(20U)及正面總膜厚(25U)要求管制90%以上之膜厚,未達標準降級. (RMK00054) . 若背面面漆(20U)及背面總膜厚(25U)時要求管制90%以上之膜厚,未達標準降級 (RMK00054) . 面漆=18U(90%)~請購基準22U(110%),標準板總膜厚=5+20U(100%面漆). (RMK00054) . 30CM*全寬*留1塊給LAB及1塊給塗料商, (RMK00054) . 【邊緣品質】此為烤漆背面25μ訂單，請加強檢視鋼捲：邊緣殘剪、側緣鋅渣或毛邊，因為會導致烤漆背面漆轉印正面 (RMK00126) . 【色差】1.1.此客戶對面漆(非B開頭之色碼)目視色差要求較高,請依限度樣本進行目視色差管制★--->發生過訴賠 (RMK00248) . 【色差】1.2.若針對特殊顏色需特別管理時，請品檢忽略1.1.的規定以特別規定為主 (RMK00248) . 此經銷商保證平均厚度在1/2厚度公差內，厚度量測NG時，如單位長度符合範圍，請放行 (RMK00402) . 【捲取】注意！本單為直立式包裝。禁用STAGGER捲取送包裝！送RCL重處理例外。 (RMK00512) . 此客戶有保證 全板形 急峻度 ≦ 0.7% ( ≦ 12 I-UNIT ) (RMK00583) . 【水痕】因TOP 為YCP 近似深黑色水痕可能嚴重，因此指定CC1生產注意W/Q 使用純水與水量控制 (RMK00588) . 【水痕】因BACK 為YCP 近似深黑色水痕可能嚴重，因此指定CC1生產注意W/Q 使用純水與水量控制 (RMK00589) . 【水痕】因YCP 近似深黑色水痕可能嚴重，因此指定CC1生產注意W/Q 使用純水與水量控制 (RMK00596) . 【美加訂單生產注意事項-CCP】1.請烤漆入口依照正背面漆鋼捲投向規定進行鋼捲投入。 (RMK00717) . 【美加訂單生產注意事項-CCP】2.烤漆入口依照鋼捲投向規定進行鋼捲投入。(CR1/CG1 CR2/CG2-->正向入料。CR1/CG2 CR2/CG1-->反向入料) (RMK00717) . 【美加訂單生產注意事項-CCP】3.此訂單背面漆一律採Nature塗裝，塗裝黏度設定40秒以上 (RMK00717) | 訂單:2510EFE008/009 CC2 <生產備註> 事項如下 . 正面面漆(20U)及正面總膜厚(25U)要求管制90%以上之膜厚,未達標準降級. (RMK00054) . 若背面面漆(20U)及背面總膜厚(25U)時要求管制90%以上之膜厚,未達標準降級 (RMK00054) . 面漆=18U(90%)~請購基準22U(110%),標準板總膜厚=5+20U(100%面漆). (RMK00054) . 30CM*全寬*留1塊給LAB及1塊給塗料商, (RMK00054) . 【邊緣品質】此為烤漆背面25μ訂單，請加強檢視鋼捲：邊緣殘剪、側緣鋅渣或毛邊，因為會導致烤漆背面漆轉印正面 (RMK00126) . 【色差】1.1.此客戶對面漆(非B開頭之色碼)目視色差要求較高,請依限度樣本進行目視色差管制★--->發生過訴賠 (RMK00248) . 【色差】1.2.若針對特殊顏色需特別管理時，請品檢忽略1.1.的規定以特別規定為主 (RMK00248) . 此經銷商保證平均厚度在1/2厚度公差內，厚度量測NG時，如單位長度符合範圍，請放行 (RMK00402) . 【捲取】注意！本單為直立式包裝。禁用STAGGER捲取送包裝！送RCL重處理例外。 (RMK00512) . 此客戶有保證 全板形 急峻度 ≦ 0.7% ( ≦ 12 I-UNIT ) (RMK00583) . 【水痕】因TOP 為YCP 近似深黑色水痕可能嚴重，因此指定CC1生產注意W/Q 使用純水與水量控制 (RMK00588) . 【水痕】因BACK 為YCP 近似深黑色水痕可能嚴重，因此指定CC1生產注意W/Q 使用純水與水量控制 (RMK00589) . 【水痕】因YCP 近似深黑色水痕可能嚴重，因此指定CC1生產注意W/Q 使用純水與水量控制 (RMK00596) . 【美加訂單生產注意事項-CCP】1.請烤漆入口依照正背面漆鋼捲投向規定進行鋼捲投入。 (RMK00717) . 【美加訂單生產注意事項-CCP】2.烤漆入口依照鋼捲投向規定進行鋼捲投入。(CR1/CG1 CR2/CG2-->正向入料。CR1/CG2 CR2/CG1-->反向入料) (RMK00717) . 【美加訂單生產注意事項-CCP】3.此訂單背面漆一律採Nature塗裝，塗裝黏度設定40秒以上 (RMK00717) | 訂單:2510EFE008/009 RCL <生產備註> 事項如下 . 【捲取】注意！本單為直立式包裝。禁用STAGGER捲取送包裝！送RCL重處理例外。 (RMK00512) | 訂單:2510EFE008/009 CCPK 無 <生產備註> 事項 | 訂單:2510EFE008/009 CGQC <品檢備註> 事項如下 . 【邊緣品質】此為烤漆背面25μ訂單，請加強檢視鋼捲：邊緣殘剪、側緣鋅渣或毛邊，因為會導致烤漆背面漆轉印正面 (RMK00126) . 本單於烤漆正背面都塗裝正面漆，因此鍍鋅請管制背面表面品質比照正面 (RMK00363) | 訂單:2510EFE008/009 CCQC <品檢備註> 事項如下 . 【邊緣品質】此為烤漆背面25μ訂單，請加強檢視鋼捲：邊緣殘剪、側緣鋅渣或毛邊，因為會導致烤漆背面漆轉印正面 (RMK00126) . 【色差】1.1.此客戶對面漆(非B開頭之色碼)目視色差要求較高,請依限度樣本進行目視色差管制★--->發生過訴賠 (RMK00248) . 【色差】1.2.若針對特殊顏色需特別管理時，請品檢忽略1.1.的規定以特別規定為主 (RMK00248) . 【捲取】注意！本單為直立式包裝。禁用STAGGER捲取送包裝！送RCL重處理例外。 (RMK00512) . 【水痕】因TOP 為YCP 近似深黑色水痕可能嚴重，因此指定CC1生產注意W/Q 使用純水與水量控制 (RMK00588) . 【水痕】因BACK 為YCP 近似深黑色水痕可能嚴重，因此指定CC1生產注意W/Q 使用純水與水量控制 (RMK00589) | 訂單:2510EFE008/009 TOL 無 <生產備註> 事項 |  | 訂單 2510EFE008/009 修改記錄如下: 20250918 09:37:31 (06023) 退火碼: >> S1, 用途碼: >> COG007, 背面標示: >> S000, 訂單背面顏色(五碼): >> SYT9P, 背面漆膜厚: >> 25, 背面漆塗漆型式幾塗幾烤: >> 2, 鉻酸鹽: >> Z, 訂單厚度: >> 0.02, 訂單重: >> 40, 重量容許率(下限): >> 10, 重量容許率(上限): >> 10, 訂單寬度: >> 48, 鍍製方式: >> AC, 鋼捲內徑: >> 508, 鋼捲下限重: >> 3, 鋼捲上限重: >> 4.5, 壓花條件碼: >> -, 表面花紋: >> R, 綠色識別碼: >> -, 印刷輥號: >> -, 產品代碼: >> PPGL, 皮膜碼: >> -, 單位別: >> I, 油品種類: >> Z, 塗油量: >> Z, 包裝代碼: >> E0 , 保護膜碼: >> -, 客戶試片取樣型式: >> -, 調質碼: >> S, 套筒碼: >> P , 規格: >> A792SSGR33, 製造標準: >> ASTM, 表面處理劑種類: >> Z, 表面處理劑塗佈量: >> Z, 伸長率測試: >> N, 硬度測試碼: >> N, 抗拉強度測試: >> N, 降伏強度測試: >> N, 厚度變異: >> 0, 訂單正面顏色(五碼): >> SYT9P, 正面漆膜厚: >> 25, 正面漆塗漆型式幾塗幾烤: >> 2, 修邊碼: >> Y, 重量碼: >> AW, 鋼捲捲向: >> O, 鍍層碼: >> AZ50, | F:保證1/2 ASTM 厚度公差
PPGL | 2510EFE008/010 |  | 1. 製造標準為MS、ASTM或銷新加坡之訂單，若無技術指定優先用料，請優先使用國內料，勿使用ANFEN (OFP00406)-{.不符.} | 1. 製造標準為MS、ASTM或銷新加坡之訂單，若無技術指定優先用料，請優先使用國內料，勿使用ANFEN (OFP00406)-{.不符.} 2. 【提醒】！本單為直立式包裝，嚴禁鍍鋅或烤漆後以STAGGER捲取 (OFP00451)-{.不符.} 3. ※超耐候一系列用途要確認是否有英制公差需求，有英制公差需求時選配碼用ON027※ (OFP00680)-{.不符.} 4. 此經銷商有簽訂1/2厚度公差保證(無厚度變異),請調整冷軋與鍍鋅厚度公差管制範圍. 保證 ASTM 厚度公差 (OFP00180)-{.不符.} | 訂單:2510EFE008/010 CPL <生產備註> 事項如下 . 除HGI/ HGL 訂單邊緣不噴油. 其餘皆側緣噴油 (RMK00285) . 【美加訂單生產注意事項-CPL】1.客戶美加地區訂單實施修邊刀最大使用顆數上限(20顆) (RMK00717) . 【美加訂單生產注意事項-CPL】2.排程備註:注意修邊品質與毛邊 (RMK00717) . 【美加訂單生產注意事項-CPL】3.去毛邊輥的管制：兩側壓力均設定1.0 kg/cm2 (RMK00717) | 訂單:2510EFE008/010 CR1 <生產備註> 事項如下 . 此經銷商保證平均厚度在1/2厚度公差內，厚度量測NG時，如單位長度符合範圍，請放行 (RMK00402) . 此客戶有保證 全板形 急峻度 ≦ 0.7% ( ≦ 12 I-UNIT ) (RMK00583) . 【美加訂單生產注意事項-CR】1.兩側各加開一個spot cooling增加冷卻效果。 (RMK00717) . 【美加訂單生產注意事項-CR】2.發生毛邊時，請降速生產減輕毛邊程度，暫留討論後再處置。 (RMK00717) | 訂單:2510EFE008/010 CR2 <生產備註> 事項如下 . 此經銷商保證平均厚度在1/2厚度公差內，厚度量測NG時，如單位長度符合範圍，請放行 (RMK00402) . 此客戶有保證 全板形 急峻度 ≦ 0.7% ( ≦ 12 I-UNIT ) (RMK00583) . 【美加訂單生產注意事項-CR】1.兩側各加開一個spot cooling增加冷卻效果。 (RMK00717) . 【美加訂單生產注意事項-CR】2.發生毛邊時，請降速生產減輕毛邊程度，暫留討論後再處置。 (RMK00717) | 訂單:2510EFE008/010 CG1 <生產備註> 事項如下 . 鍍鋅表面不可有鋅痕、壓痕、凹陷、及刮傷 、應變痕等。 (RMK00054) . 此經銷商保證平均厚度在1/2厚度公差內，厚度量測NG時，如單位長度符合範圍，請放行 (RMK00402) . 此客戶有保證 全板形 急峻度 ≦ 0.7% ( ≦ 12 I-UNIT ) (RMK00583) . 【美加訂單生產注意事項-CG1】副操確認完回控制室後，於生產排程鋼號旁簽名紀錄，以利後續追查(該排程生產完，排程單將保留)。 (RMK00717) . 【美加訂單生產注意事項-CG1】中央段副操每顆銲道出Pot時觀察銲道同時，確認Beaver Tail與鋼板接觸之Guide Roll羊毛氈狀況，並適時添加潤滑油(避免乾掉)。 (RMK00717) | 訂單:2510EFE008/010 CG2 <生產備註> 事項如下 . 鍍鋅表面不可有鋅痕、壓痕、凹陷、及刮傷 、應變痕等。 (RMK00054) . 此經銷商保證平均厚度在1/2厚度公差內，厚度量測NG時，如單位長度符合範圍，請放行 (RMK00402) . 此客戶有保證 全板形 急峻度 ≦ 0.7% ( ≦ 12 I-UNIT ) (RMK00583) . 【美加訂單生產注意事項-CG2】1.使用SUB-NOZZLE (RMK00717) | 訂單:2510EFE008/010 CC1 <生產備註> 事項如下 . 正面面漆(20U)及正面總膜厚(25U)要求管制90%以上之膜厚,未達標準降級. (RMK00054) . 若背面面漆(20U)及背面總膜厚(25U)時要求管制90%以上之膜厚,未達標準降級 (RMK00054) . 面漆=18U(90%)~請購基準22U(110%),標準板總膜厚=5+20U(100%面漆). (RMK00054) . 30CM*全寬*留1塊給LAB及1塊給塗料商, (RMK00054) . 【色差】1.1.此客戶對面漆(非B開頭之色碼)目視色差要求較高,請依限度樣本進行目視色差管制★--->發生過訴賠 (RMK00248) . 【色差】1.2.若針對特殊顏色需特別管理時，請品檢忽略1.1.的規定以特別規定為主 (RMK00248) . 此經銷商保證平均厚度在1/2厚度公差內，厚度量測NG時，如單位長度符合範圍，請放行 (RMK00402) . 【捲取】注意！本單為直立式包裝。禁用STAGGER捲取送包裝！送RCL重處理例外。 (RMK00512) . 此客戶有保證 全板形 急峻度 ≦ 0.7% ( ≦ 12 I-UNIT ) (RMK00583) . 【美加訂單生產注意事項-CCP】1.請烤漆入口依照正背面漆鋼捲投向規定進行鋼捲投入。 (RMK00717) . 【美加訂單生產注意事項-CCP】2.烤漆入口依照鋼捲投向規定進行鋼捲投入。(CR1/CG1 CR2/CG2-->正向入料。CR1/CG2 CR2/CG1-->反向入料) (RMK00717) . 【美加訂單生產注意事項-CCP】3.此訂單背面漆一律採Nature塗裝，塗裝黏度設定40秒以上 (RMK00717) | 訂單:2510EFE008/010 CC2 <生產備註> 事項如下 . 正面面漆(20U)及正面總膜厚(25U)要求管制90%以上之膜厚,未達標準降級. (RMK00054) . 若背面面漆(20U)及背面總膜厚(25U)時要求管制90%以上之膜厚,未達標準降級 (RMK00054) . 面漆=18U(90%)~請購基準22U(110%),標準板總膜厚=5+20U(100%面漆). (RMK00054) . 30CM*全寬*留1塊給LAB及1塊給塗料商, (RMK00054) . 【色差】1.1.此客戶對面漆(非B開頭之色碼)目視色差要求較高,請依限度樣本進行目視色差管制★--->發生過訴賠 (RMK00248) . 【色差】1.2.若針對特殊顏色需特別管理時，請品檢忽略1.1.的規定以特別規定為主 (RMK00248) . 此經銷商保證平均厚度在1/2厚度公差內，厚度量測NG時，如單位長度符合範圍，請放行 (RMK00402) . 【捲取】注意！本單為直立式包裝。禁用STAGGER捲取送包裝！送RCL重處理例外。 (RMK00512) . 此客戶有保證 全板形 急峻度 ≦ 0.7% ( ≦ 12 I-UNIT ) (RMK00583) . 【美加訂單生產注意事項-CCP】1.請烤漆入口依照正背面漆鋼捲投向規定進行鋼捲投入。 (RMK00717) . 【美加訂單生產注意事項-CCP】2.烤漆入口依照鋼捲投向規定進行鋼捲投入。(CR1/CG1 CR2/CG2-->正向入料。CR1/CG2 CR2/CG1-->反向入料) (RMK00717) . 【美加訂單生產注意事項-CCP】3.此訂單背面漆一律採Nature塗裝，塗裝黏度設定40秒以上 (RMK00717) | 訂單:2510EFE008/010 RCL <生產備註> 事項如下 . 【捲取】注意！本單為直立式包裝。禁用STAGGER捲取送包裝！送RCL重處理例外。 (RMK00512) | 訂單:2510EFE008/010 CCPK 無 <生產備註> 事項 | 訂單:2510EFE008/010 CGQC 無 <品檢備註> 事項 | 訂單:2510EFE008/010 CCQC <品檢備註> 事項如下 . 【色差】1.1.此客戶對面漆(非B開頭之色碼)目視色差要求較高,請依限度樣本進行目視色差管制★--->發生過訴賠 (RMK00248) . 【色差】1.2.若針對特殊顏色需特別管理時，請品檢忽略1.1.的規定以特別規定為主 (RMK00248) . 【捲取】注意！本單為直立式包裝。禁用STAGGER捲取送包裝！送RCL重處理例外。 (RMK00512) | 訂單:2510EFE008/010 TOL 無 <生產備註> 事項 |  | 訂單 2510EFE008/010 修改記錄如下: 20250918 09:37:34 (06023) 退火碼: >> S1, 用途碼: >> COG003, 背面標示: >> S000, 訂單背面顏色(五碼): >> BW73Z, 背面漆膜厚: >> NOM, 背面漆塗漆型式幾塗幾烤: >> 2, 鉻酸鹽: >> Z, 訂單厚度: >> 0.024, 訂單重: >> 40, 重量容許率(下限): >> 10, 重量容許率(上限): >> 10, 訂單寬度: >> 48, 鍍製方式: >> AC, 鋼捲內徑: >> 508, 鋼捲下限重: >> 3, 鋼捲上限重: >> 4.5, 壓花條件碼: >> -, 表面花紋: >> R, 綠色識別碼: >> -, 印刷輥號: >> -, 產品代碼: >> PPGL, 皮膜碼: >> -, 單位別: >> I, 油品種類: >> Z, 塗油量: >> Z, 包裝代碼: >> E0 , 保護膜碼: >> -, 客戶試片取樣型式: >> -, 調質碼: >> S, 套筒碼: >> P , 規格: >> A792SSGR33, 製造標準: >> ASTM, 表面處理劑種類: >> Z, 表面處理劑塗佈量: >> Z, 伸長率測試: >> N, 硬度測試碼: >> N, 抗拉強度測試: >> N, 降伏強度測試: >> N, 厚度變異: >> 0, 訂單正面顏色(五碼): >> SBH16, 正面漆膜厚: >> 25, 正面漆塗漆型式幾塗幾烤: >> 2, 修邊碼: >> Y, 重量碼: >> AW, 鋼捲捲向: >> O, 鍍層碼: >> AZ50, | F:保證1/2 ASTM 厚度公差
PPGL | 2510EFE008/011 |  | 1. 製造標準為MS、ASTM或銷新加坡之訂單，若無技術指定優先用料，請優先使用國內料，勿使用ANFEN (OFP00406)-{.不符.} | 1. 製造標準為MS、ASTM或銷新加坡之訂單，若無技術指定優先用料，請優先使用國內料，勿使用ANFEN (OFP00406)-{.不符.} 2. 【提醒】！本單為直立式包裝，嚴禁鍍鋅或烤漆後以STAGGER捲取 (OFP00451)-{.不符.} 3. ※超耐候一系列用途要確認是否有英制公差需求，有英制公差需求時選配碼用ON027※ (OFP00680)-{.不符.} 4. 此經銷商有簽訂1/2厚度公差保證(無厚度變異),請調整冷軋與鍍鋅厚度公差管制範圍. 保證 ASTM 厚度公差 (OFP00180)-{.不符.} | 訂單:2510EFE008/011 CPL <生產備註> 事項如下 . 除HGI/ HGL 訂單邊緣不噴油. 其餘皆側緣噴油 (RMK00285) . 【美加訂單生產注意事項-CPL】1.客戶美加地區訂單實施修邊刀最大使用顆數上限(20顆) (RMK00717) . 【美加訂單生產注意事項-CPL】2.排程備註:注意修邊品質與毛邊 (RMK00717) . 【美加訂單生產注意事項-CPL】3.去毛邊輥的管制：兩側壓力均設定1.0 kg/cm2 (RMK00717) | 訂單:2510EFE008/011 CR1 <生產備註> 事項如下 . 此經銷商保證平均厚度在1/2厚度公差內，厚度量測NG時，如單位長度符合範圍，請放行 (RMK00402) . 此客戶有保證 全板形 急峻度 ≦ 0.7% ( ≦ 12 I-UNIT ) (RMK00583) . 【美加訂單生產注意事項-CR】1.兩側各加開一個spot cooling增加冷卻效果。 (RMK00717) . 【美加訂單生產注意事項-CR】2.發生毛邊時，請降速生產減輕毛邊程度，暫留討論後再處置。 (RMK00717) | 訂單:2510EFE008/011 CR2 <生產備註> 事項如下 . 此經銷商保證平均厚度在1/2厚度公差內，厚度量測NG時，如單位長度符合範圍，請放行 (RMK00402) . 此客戶有保證 全板形 急峻度 ≦ 0.7% ( ≦ 12 I-UNIT ) (RMK00583) . 【美加訂單生產注意事項-CR】1.兩側各加開一個spot cooling增加冷卻效果。 (RMK00717) . 【美加訂單生產注意事項-CR】2.發生毛邊時，請降速生產減輕毛邊程度，暫留討論後再處置。 (RMK00717) | 訂單:2510EFE008/011 CG1 <生產備註> 事項如下 . 鍍鋅表面不可有鋅痕、壓痕、凹陷、及刮傷 、應變痕等。 (RMK00054) . 此經銷商保證平均厚度在1/2厚度公差內，厚度量測NG時，如單位長度符合範圍，請放行 (RMK00402) . 此客戶有保證 全板形 急峻度 ≦ 0.7% ( ≦ 12 I-UNIT ) (RMK00583) . 【美加訂單生產注意事項-CG1】副操確認完回控制室後，於生產排程鋼號旁簽名紀錄，以利後續追查(該排程生產完，排程單將保留)。 (RMK00717) . 【美加訂單生產注意事項-CG1】中央段副操每顆銲道出Pot時觀察銲道同時，確認Beaver Tail與鋼板接觸之Guide Roll羊毛氈狀況，並適時添加潤滑油(避免乾掉)。 (RMK00717) | 訂單:2510EFE008/011 CG2 <生產備註> 事項如下 . 鍍鋅表面不可有鋅痕、壓痕、凹陷、及刮傷 、應變痕等。 (RMK00054) . 此經銷商保證平均厚度在1/2厚度公差內，厚度量測NG時，如單位長度符合範圍，請放行 (RMK00402) . 此客戶有保證 全板形 急峻度 ≦ 0.7% ( ≦ 12 I-UNIT ) (RMK00583) . 【美加訂單生產注意事項-CG2】1.使用SUB-NOZZLE (RMK00717) | 訂單:2510EFE008/011 CC1 <生產備註> 事項如下 . 正面面漆(20U)及正面總膜厚(25U)要求管制90%以上之膜厚,未達標準降級. (RMK00054) . 若背面面漆(20U)及背面總膜厚(25U)時要求管制90%以上之膜厚,未達標準降級 (RMK00054) . 面漆=18U(90%)~請購基準22U(110%),標準板總膜厚=5+20U(100%面漆). (RMK00054) . 30CM*全寬*留1塊給LAB及1塊給塗料商, (RMK00054) . 【色差】1.1.此客戶對面漆(非B開頭之色碼)目視色差要求較高,請依限度樣本進行目視色差管制★--->發生過訴賠 (RMK00248) . 【色差】1.2.若針對特殊顏色需特別管理時，請品檢忽略1.1.的規定以特別規定為主 (RMK00248) . 此經銷商保證平均厚度在1/2厚度公差內，厚度量測NG時，如單位長度符合範圍，請放行 (RMK00402) . 【捲取】注意！本單為直立式包裝。禁用STAGGER捲取送包裝！送RCL重處理例外。 (RMK00512) . 此客戶有保證 全板形 急峻度 ≦ 0.7% ( ≦ 12 I-UNIT ) (RMK00583) . 【美加訂單生產注意事項-CCP】1.請烤漆入口依照正背面漆鋼捲投向規定進行鋼捲投入。 (RMK00717) . 【美加訂單生產注意事項-CCP】2.烤漆入口依照鋼捲投向規定進行鋼捲投入。(CR1/CG1 CR2/CG2-->正向入料。CR1/CG2 CR2/CG1-->反向入料) (RMK00717) . 【美加訂單生產注意事項-CCP】3.此訂單背面漆一律採Nature塗裝，塗裝黏度設定40秒以上 (RMK00717) | 訂單:2510EFE008/011 CC2 <生產備註> 事項如下 . 正面面漆(20U)及正面總膜厚(25U)要求管制90%以上之膜厚,未達標準降級. (RMK00054) . 若背面面漆(20U)及背面總膜厚(25U)時要求管制90%以上之膜厚,未達標準降級 (RMK00054) . 面漆=18U(90%)~請購基準22U(110%),標準板總膜厚=5+20U(100%面漆). (RMK00054) . 30CM*全寬*留1塊給LAB及1塊給塗料商, (RMK00054) . 【色差】1.1.此客戶對面漆(非B開頭之色碼)目視色差要求較高,請依限度樣本進行目視色差管制★--->發生過訴賠 (RMK00248) . 【色差】1.2.若針對特殊顏色需特別管理時，請品檢忽略1.1.的規定以特別規定為主 (RMK00248) . 此經銷商保證平均厚度在1/2厚度公差內，厚度量測NG時，如單位長度符合範圍，請放行 (RMK00402) . 【捲取】注意！本單為直立式包裝。禁用STAGGER捲取送包裝！送RCL重處理例外。 (RMK00512) . 此客戶有保證 全板形 急峻度 ≦ 0.7% ( ≦ 12 I-UNIT ) (RMK00583) . 【美加訂單生產注意事項-CCP】1.請烤漆入口依照正背面漆鋼捲投向規定進行鋼捲投入。 (RMK00717) . 【美加訂單生產注意事項-CCP】2.烤漆入口依照鋼捲投向規定進行鋼捲投入。(CR1/CG1 CR2/CG2-->正向入料。CR1/CG2 CR2/CG1-->反向入料) (RMK00717) . 【美加訂單生產注意事項-CCP】3.此訂單背面漆一律採Nature塗裝，塗裝黏度設定40秒以上 (RMK00717) | 訂單:2510EFE008/011 RCL <生產備註> 事項如下 . 【捲取】注意！本單為直立式包裝。禁用STAGGER捲取送包裝！送RCL重處理例外。 (RMK00512) | 訂單:2510EFE008/011 CCPK 無 <生產備註> 事項 | 訂單:2510EFE008/011 CGQC 無 <品檢備註> 事項 | 訂單:2510EFE008/011 CCQC <品檢備註> 事項如下 . 【色差】1.1.此客戶對面漆(非B開頭之色碼)目視色差要求較高,請依限度樣本進行目視色差管制★--->發生過訴賠 (RMK00248) . 【色差】1.2.若針對特殊顏色需特別管理時，請品檢忽略1.1.的規定以特別規定為主 (RMK00248) . 【捲取】注意！本單為直立式包裝。禁用STAGGER捲取送包裝！送RCL重處理例外。 (RMK00512) | 訂單:2510EFE008/011 TOL 無 <生產備註> 事項 |  | 訂單 2510EFE008/011 修改記錄如下: 20250918 09:37:36 (06023) 退火碼: >> S1, 用途碼: >> COG003, 背面標示: >> S000, 訂單背面顏色(五碼): >> BW73Z, 背面漆膜厚: >> NOM, 背面漆塗漆型式幾塗幾烤: >> 2, 鉻酸鹽: >> Z, 訂單厚度: >> 0.024, 訂單重: >> 40, 重量容許率(下限): >> 10, 重量容許率(上限): >> 10, 訂單寬度: >> 48, 鍍製方式: >> AC, 鋼捲內徑: >> 508, 鋼捲下限重: >> 3, 鋼捲上限重: >> 4.5, 壓花條件碼: >> -, 表面花紋: >> R, 綠色識別碼: >> -, 印刷輥號: >> -, 產品代碼: >> PPGL, 皮膜碼: >> -, 單位別: >> I, 油品種類: >> Z, 塗油量: >> Z, 包裝代碼: >> E0 , 保護膜碼: >> -, 客戶試片取樣型式: >> -, 調質碼: >> S, 套筒碼: >> P , 規格: >> A792SSGR33, 製造標準: >> ASTM, 表面處理劑種類: >> Z, 表面處理劑塗佈量: >> Z, 伸長率測試: >> N, 硬度測試碼: >> N, 抗拉強度測試: >> N, 降伏強度測試: >> N, 厚度變異: >> 0, 訂單正面顏色(五碼): >> SBH78, 正面漆膜厚: >> 25, 正面漆塗漆型式幾塗幾烤: >> 2, 修邊碼: >> Y, 重量碼: >> AW, 鋼捲捲向: >> O, 鍍層碼: >> AZ50, | F:保證1/2 ASTM 厚度公差
PPGL | 2510EFE008/012 |  | 1. 製造標準為MS、ASTM或銷新加坡之訂單，若無技術指定優先用料，請優先使用國內料，勿使用ANFEN (OFP00406)-{.不符.} | 1. 製造標準為MS、ASTM或銷新加坡之訂單，若無技術指定優先用料，請優先使用國內料，勿使用ANFEN (OFP00406)-{.不符.} 2. 【提醒】！本單為直立式包裝，嚴禁鍍鋅或烤漆後以STAGGER捲取 (OFP00451)-{.不符.} 3. ※超耐候一系列用途要確認是否有英制公差需求，有英制公差需求時選配碼用ON027※ (OFP00680)-{.不符.} 4. 此經銷商有簽訂1/2厚度公差保證(無厚度變異),請調整冷軋與鍍鋅厚度公差管制範圍. 保證 ASTM 厚度公差 (OFP00180)-{.不符.} | 訂單:2510EFE008/012 CPL <生產備註> 事項如下 . 除HGI/ HGL 訂單邊緣不噴油. 其餘皆側緣噴油 (RMK00285) . 【美加訂單生產注意事項-CPL】1.客戶美加地區訂單實施修邊刀最大使用顆數上限(20顆) (RMK00717) . 【美加訂單生產注意事項-CPL】2.排程備註:注意修邊品質與毛邊 (RMK00717) . 【美加訂單生產注意事項-CPL】3.去毛邊輥的管制：兩側壓力均設定1.0 kg/cm2 (RMK00717) | 訂單:2510EFE008/012 CR1 <生產備註> 事項如下 . 此經銷商保證平均厚度在1/2厚度公差內，厚度量測NG時，如單位長度符合範圍，請放行 (RMK00402) . 此客戶有保證 全板形 急峻度 ≦ 0.7% ( ≦ 12 I-UNIT ) (RMK00583) . 【美加訂單生產注意事項-CR】1.兩側各加開一個spot cooling增加冷卻效果。 (RMK00717) . 【美加訂單生產注意事項-CR】2.發生毛邊時，請降速生產減輕毛邊程度，暫留討論後再處置。 (RMK00717) | 訂單:2510EFE008/012 CR2 <生產備註> 事項如下 . 此經銷商保證平均厚度在1/2厚度公差內，厚度量測NG時，如單位長度符合範圍，請放行 (RMK00402) . 此客戶有保證 全板形 急峻度 ≦ 0.7% ( ≦ 12 I-UNIT ) (RMK00583) . 【美加訂單生產注意事項-CR】1.兩側各加開一個spot cooling增加冷卻效果。 (RMK00717) . 【美加訂單生產注意事項-CR】2.發生毛邊時，請降速生產減輕毛邊程度，暫留討論後再處置。 (RMK00717) | 訂單:2510EFE008/012 CG1 <生產備註> 事項如下 . 鍍鋅表面不可有鋅痕、壓痕、凹陷、及刮傷 、應變痕等。 (RMK00054) . 此經銷商保證平均厚度在1/2厚度公差內，厚度量測NG時，如單位長度符合範圍，請放行 (RMK00402) . 此客戶有保證 全板形 急峻度 ≦ 0.7% ( ≦ 12 I-UNIT ) (RMK00583) . 【美加訂單生產注意事項-CG1】副操確認完回控制室後，於生產排程鋼號旁簽名紀錄，以利後續追查(該排程生產完，排程單將保留)。 (RMK00717) . 【美加訂單生產注意事項-CG1】中央段副操每顆銲道出Pot時觀察銲道同時，確認Beaver Tail與鋼板接觸之Guide Roll羊毛氈狀況，並適時添加潤滑油(避免乾掉)。 (RMK00717) | 訂單:2510EFE008/012 CG2 <生產備註> 事項如下 . 鍍鋅表面不可有鋅痕、壓痕、凹陷、及刮傷 、應變痕等。 (RMK00054) . 此經銷商保證平均厚度在1/2厚度公差內，厚度量測NG時，如單位長度符合範圍，請放行 (RMK00402) . 此客戶有保證 全板形 急峻度 ≦ 0.7% ( ≦ 12 I-UNIT ) (RMK00583) . 【美加訂單生產注意事項-CG2】1.使用SUB-NOZZLE (RMK00717) | 訂單:2510EFE008/012 CC1 <生產備註> 事項如下 . 正面面漆(20U)及正面總膜厚(25U)要求管制90%以上之膜厚,未達標準降級. (RMK00054) . 若背面面漆(20U)及背面總膜厚(25U)時要求管制90%以上之膜厚,未達標準降級 (RMK00054) . 面漆=18U(90%)~請購基準22U(110%),標準板總膜厚=5+20U(100%面漆). (RMK00054) . 30CM*全寬*留1塊給LAB及1塊給塗料商, (RMK00054) . 【色差】1.1.此客戶對面漆(非B開頭之色碼)目視色差要求較高,請依限度樣本進行目視色差管制★--->發生過訴賠 (RMK00248) . 【色差】1.2.若針對特殊顏色需特別管理時，請品檢忽略1.1.的規定以特別規定為主 (RMK00248) . 此經銷商保證平均厚度在1/2厚度公差內，厚度量測NG時，如單位長度符合範圍，請放行 (RMK00402) . 【捲取】注意！本單為直立式包裝。禁用STAGGER捲取送包裝！送RCL重處理例外。 (RMK00512) . 此客戶有保證 全板形 急峻度 ≦ 0.7% ( ≦ 12 I-UNIT ) (RMK00583) . 【水痕】因TOP 為YCP 近似深黑色水痕可能嚴重，因此指定CC1生產注意W/Q 使用純水與水量控制 (RMK00588) . 【水痕】因YCP 近似深黑色水痕可能嚴重，因此指定CC1生產注意W/Q 使用純水與水量控制 (RMK00596) . 【美加訂單生產注意事項-CCP】1.請烤漆入口依照正背面漆鋼捲投向規定進行鋼捲投入。 (RMK00717) . 【美加訂單生產注意事項-CCP】2.烤漆入口依照鋼捲投向規定進行鋼捲投入。(CR1/CG1 CR2/CG2-->正向入料。CR1/CG2 CR2/CG1-->反向入料) (RMK00717) . 【美加訂單生產注意事項-CCP】3.此訂單背面漆一律採Nature塗裝，塗裝黏度設定40秒以上 (RMK00717) | 訂單:2510EFE008/012 CC2 <生產備註> 事項如下 . 正面面漆(20U)及正面總膜厚(25U)要求管制90%以上之膜厚,未達標準降級. (RMK00054) . 若背面面漆(20U)及背面總膜厚(25U)時要求管制90%以上之膜厚,未達標準降級 (RMK00054) . 面漆=18U(90%)~請購基準22U(110%),標準板總膜厚=5+20U(100%面漆). (RMK00054) . 30CM*全寬*留1塊給LAB及1塊給塗料商, (RMK00054) . 【色差】1.1.此客戶對面漆(非B開頭之色碼)目視色差要求較高,請依限度樣本進行目視色差管制★--->發生過訴賠 (RMK00248) . 【色差】1.2.若針對特殊顏色需特別管理時，請品檢忽略1.1.的規定以特別規定為主 (RMK00248) . 此經銷商保證平均厚度在1/2厚度公差內，厚度量測NG時，如單位長度符合範圍，請放行 (RMK00402) . 【捲取】注意！本單為直立式包裝。禁用STAGGER捲取送包裝！送RCL重處理例外。 (RMK00512) . 此客戶有保證 全板形 急峻度 ≦ 0.7% ( ≦ 12 I-UNIT ) (RMK00583) . 【水痕】因TOP 為YCP 近似深黑色水痕可能嚴重，因此指定CC1生產注意W/Q 使用純水與水量控制 (RMK00588) . 【水痕】因YCP 近似深黑色水痕可能嚴重，因此指定CC1生產注意W/Q 使用純水與水量控制 (RMK00596) . 【美加訂單生產注意事項-CCP】1.請烤漆入口依照正背面漆鋼捲投向規定進行鋼捲投入。 (RMK00717) . 【美加訂單生產注意事項-CCP】2.烤漆入口依照鋼捲投向規定進行鋼捲投入。(CR1/CG1 CR2/CG2-->正向入料。CR1/CG2 CR2/CG1-->反向入料) (RMK00717) . 【美加訂單生產注意事項-CCP】3.此訂單背面漆一律採Nature塗裝，塗裝黏度設定40秒以上 (RMK00717) | 訂單:2510EFE008/012 RCL <生產備註> 事項如下 . 【捲取】注意！本單為直立式包裝。禁用STAGGER捲取送包裝！送RCL重處理例外。 (RMK00512) | 訂單:2510EFE008/012 CCPK 無 <生產備註> 事項 | 訂單:2510EFE008/012 CGQC 無 <品檢備註> 事項 | 訂單:2510EFE008/012 CCQC <品檢備註> 事項如下 . 【色差】1.1.此客戶對面漆(非B開頭之色碼)目視色差要求較高,請依限度樣本進行目視色差管制★--->發生過訴賠 (RMK00248) . 【色差】1.2.若針對特殊顏色需特別管理時，請品檢忽略1.1.的規定以特別規定為主 (RMK00248) . 【捲取】注意！本單為直立式包裝。禁用STAGGER捲取送包裝！送RCL重處理例外。 (RMK00512) . 【水痕】因TOP 為YCP 近似深黑色水痕可能嚴重，因此指定CC1生產注意W/Q 使用純水與水量控制 (RMK00588) | 訂單:2510EFE008/012 TOL 無 <生產備註> 事項 |  | 訂單 2510EFE008/012 修改記錄如下: 20250918 09:37:39 (06023) 退火碼: >> S1, 用途碼: >> COG007, 背面標示: >> S000, 訂單背面顏色(五碼): >> BW73Z, 背面漆膜厚: >> NOM, 背面漆塗漆型式幾塗幾烤: >> 2, 鉻酸鹽: >> Z, 訂單厚度: >> 0.024, 訂單重: >> 40, 重量容許率(下限): >> 10, 重量容許率(上限): >> 10, 訂單寬度: >> 48, 鍍製方式: >> AC, 鋼捲內徑: >> 508, 鋼捲下限重: >> 3, 鋼捲上限重: >> 4.5, 壓花條件碼: >> -, 表面花紋: >> R, 綠色識別碼: >> -, 印刷輥號: >> -, 產品代碼: >> PPGL, 皮膜碼: >> -, 單位別: >> I, 油品種類: >> Z, 塗油量: >> Z, 包裝代碼: >> E0 , 保護膜碼: >> -, 客戶試片取樣型式: >> -, 調質碼: >> S, 套筒碼: >> P , 規格: >> A792SSGR33, 製造標準: >> ASTM, 表面處理劑種類: >> Z, 表面處理劑塗佈量: >> Z, 伸長率測試: >> N, 硬度測試碼: >> N, 抗拉強度測試: >> N, 降伏強度測試: >> N, 厚度變異: >> 0, 訂單正面顏色(五碼): >> SYT9P, 正面漆膜厚: >> 25, 正面漆塗漆型式幾塗幾烤: >> 2, 修邊碼: >> Y, 重量碼: >> AW, 鋼捲捲向: >> O, 鍍層碼: >> AZ50, | F:保證1/2 ASTM 厚度公差
PPGL | 2510EFE008/013 |  | 1. 製造標準為MS、ASTM或銷新加坡之訂單，若無技術指定優先用料，請優先使用國內料，勿使用ANFEN (OFP00406)-{.不符.} | 1. 製造標準為MS、ASTM或銷新加坡之訂單，若無技術指定優先用料，請優先使用國內料，勿使用ANFEN (OFP00406)-{.不符.} 2. 【提醒】！本單為直立式包裝，嚴禁鍍鋅或烤漆後以STAGGER捲取 (OFP00451)-{.不符.} 3. 此經銷商有簽訂1/2厚度公差保證(無厚度變異),請調整冷軋與鍍鋅厚度公差管制範圍. 保證 ASTM 厚度公差 (OFP00180)-{.不符.} | 訂單:2510EFE008/013 CPL <生產備註> 事項如下 . 除HGI/ HGL 訂單邊緣不噴油. 其餘皆側緣噴油 (RMK00285) . 【美加訂單生產注意事項-CPL】1.客戶美加地區訂單實施修邊刀最大使用顆數上限(20顆) (RMK00717) . 【美加訂單生產注意事項-CPL】2.排程備註:注意修邊品質與毛邊 (RMK00717) . 【美加訂單生產注意事項-CPL】3.去毛邊輥的管制：兩側壓力均設定1.0 kg/cm2 (RMK00717) | 訂單:2510EFE008/013 CR1 <生產備註> 事項如下 . 此經銷商保證平均厚度在1/2厚度公差內，厚度量測NG時，如單位長度符合範圍，請放行 (RMK00402) . 此客戶有保證 全板形 急峻度 ≦ 0.7% ( ≦ 12 I-UNIT ) (RMK00583) . 【美加訂單生產注意事項-CR】1.兩側各加開一個spot cooling增加冷卻效果。 (RMK00717) . 【美加訂單生產注意事項-CR】2.發生毛邊時，請降速生產減輕毛邊程度，暫留討論後再處置。 (RMK00717) | 訂單:2510EFE008/013 CR2 <生產備註> 事項如下 . 此經銷商保證平均厚度在1/2厚度公差內，厚度量測NG時，如單位長度符合範圍，請放行 (RMK00402) . 此客戶有保證 全板形 急峻度 ≦ 0.7% ( ≦ 12 I-UNIT ) (RMK00583) . 【美加訂單生產注意事項-CR】1.兩側各加開一個spot cooling增加冷卻效果。 (RMK00717) . 【美加訂單生產注意事項-CR】2.發生毛邊時，請降速生產減輕毛邊程度，暫留討論後再處置。 (RMK00717) | 訂單:2510EFE008/013 CG1 <生產備註> 事項如下 . 此經銷商保證平均厚度在1/2厚度公差內，厚度量測NG時，如單位長度符合範圍，請放行 (RMK00402) . 此客戶有保證 全板形 急峻度 ≦ 0.7% ( ≦ 12 I-UNIT ) (RMK00583) . 【美加訂單生產注意事項-CG1】副操確認完回控制室後，於生產排程鋼號旁簽名紀錄，以利後續追查(該排程生產完，排程單將保留)。 (RMK00717) . 【美加訂單生產注意事項-CG1】中央段副操每顆銲道出Pot時觀察銲道同時，確認Beaver Tail與鋼板接觸之Guide Roll羊毛氈狀況，並適時添加潤滑油(避免乾掉)。 (RMK00717) | 訂單:2510EFE008/013 CG2 <生產備註> 事項如下 . 此經銷商保證平均厚度在1/2厚度公差內，厚度量測NG時，如單位長度符合範圍，請放行 (RMK00402) . 此客戶有保證 全板形 急峻度 ≦ 0.7% ( ≦ 12 I-UNIT ) (RMK00583) . 【美加訂單生產注意事項-CG2】1.使用SUB-NOZZLE (RMK00717) | 訂單:2510EFE008/013 CC1 <生產備註> 事項如下 . 【色差】1.1.此客戶對面漆(非B開頭之色碼)目視色差要求較高,請依限度樣本進行目視色差管制★--->發生過訴賠 (RMK00248) . 【色差】1.2.若針對特殊顏色需特別管理時，請品檢忽略1.1.的規定以特別規定為主 (RMK00248) . 此經銷商保證平均厚度在1/2厚度公差內，厚度量測NG時，如單位長度符合範圍，請放行 (RMK00402) . 【PMT】本單面漆為"PVDF"，經會議決議需量測板溫並記錄之。每一張排程需量測一次否則追究責任 (RMK00503) . 【捲取】注意！本單為直立式包裝。禁用STAGGER捲取送包裝！送RCL重處理例外。 (RMK00512) . 此客戶有保證 全板形 急峻度 ≦ 0.7% ( ≦ 12 I-UNIT ) (RMK00583) . 【美加訂單生產注意事項-CCP】1.請烤漆入口依照正背面漆鋼捲投向規定進行鋼捲投入。 (RMK00717) . 【美加訂單生產注意事項-CCP】2.烤漆入口依照鋼捲投向規定進行鋼捲投入。(CR1/CG1 CR2/CG2-->正向入料。CR1/CG2 CR2/CG1-->反向入料) (RMK00717) . 【美加訂單生產注意事項-CCP】3.此訂單背面漆一律採Nature塗裝，塗裝黏度設定40秒以上 (RMK00717) | 訂單:2510EFE008/013 CC2 <生產備註> 事項如下 . 【色差】1.1.此客戶對面漆(非B開頭之色碼)目視色差要求較高,請依限度樣本進行目視色差管制★--->發生過訴賠 (RMK00248) . 【色差】1.2.若針對特殊顏色需特別管理時，請品檢忽略1.1.的規定以特別規定為主 (RMK00248) . 此經銷商保證平均厚度在1/2厚度公差內，厚度量測NG時，如單位長度符合範圍，請放行 (RMK00402) . 【PMT】本單面漆為"PVDF"，經會議決議需量測板溫並記錄之。每一張排程需量測一次否則追究責任 (RMK00503) . 【捲取】注意！本單為直立式包裝。禁用STAGGER捲取送包裝！送RCL重處理例外。 (RMK00512) . 此客戶有保證 全板形 急峻度 ≦ 0.7% ( ≦ 12 I-UNIT ) (RMK00583) . 【美加訂單生產注意事項-CCP】1.請烤漆入口依照正背面漆鋼捲投向規定進行鋼捲投入。 (RMK00717) . 【美加訂單生產注意事項-CCP】2.烤漆入口依照鋼捲投向規定進行鋼捲投入。(CR1/CG1 CR2/CG2-->正向入料。CR1/CG2 CR2/CG1-->反向入料) (RMK00717) . 【美加訂單生產注意事項-CCP】3.此訂單背面漆一律採Nature塗裝，塗裝黏度設定40秒以上 (RMK00717) | 訂單:2510EFE008/013 RCL <生產備註> 事項如下 . 【捲取】注意！本單為直立式包裝。禁用STAGGER捲取送包裝！送RCL重處理例外。 (RMK00512) | 訂單:2510EFE008/013 CCPK 無 <生產備註> 事項 | 訂單:2510EFE008/013 CGQC 無 <品檢備註> 事項 | 訂單:2510EFE008/013 CCQC <品檢備註> 事項如下 . 【色差】1.1.此客戶對面漆(非B開頭之色碼)目視色差要求較高,請依限度樣本進行目視色差管制★--->發生過訴賠 (RMK00248) . 【色差】1.2.若針對特殊顏色需特別管理時，請品檢忽略1.1.的規定以特別規定為主 (RMK00248) . 【PMT】本單面漆為"PVDF"，經會議決議需量測板溫並記錄之。每一張排程需量測一次否則追究責任 (RMK00503) . 【捲取】注意！本單為直立式包裝。禁用STAGGER捲取送包裝！送RCL重處理例外。 (RMK00512) | 訂單:2510EFE008/013 TOL 無 <生產備註> 事項 |  | 訂單 2510EFE008/013 修改記錄如下: 20250918 09:37:41 (06023) 退火碼: >> S1, 用途碼: >> COA001, 背面標示: >> S000, 訂單背面顏色(五碼): >> BW73Z, 背面漆膜厚: >> NOM, 背面漆塗漆型式幾塗幾烤: >> 2, 鉻酸鹽: >> Z, 訂單厚度: >> 0.02, 訂單重: >> 20, 重量容許率(下限): >> 10, 重量容許率(上限): >> 10, 訂單寬度: >> 48, 鍍製方式: >> AC, 鋼捲內徑: >> 508, 鋼捲下限重: >> 3, 鋼捲上限重: >> 4.5, 壓花條件碼: >> -, 表面花紋: >> R, 綠色識別碼: >> -, 印刷輥號: >> -, 產品代碼: >> PPGL, 皮膜碼: >> -, 單位別: >> I, 油品種類: >> Z, 塗油量: >> Z, 包裝代碼: >> E0 , 保護膜碼: >> -, 客戶試片取樣型式: >> -, 調質碼: >> S, 套筒碼: >> P , 規格: >> A792SSGR33, 製造標準: >> ASTM, 表面處理劑種類: >> Z, 表面處理劑塗佈量: >> Z, 伸長率測試: >> N, 硬度測試碼: >> N, 抗拉強度測試: >> N, 降伏強度測試: >> N, 厚度變異: >> 0, 訂單正面顏色(五碼): >> FG226, 正面漆膜厚: >> 25, 正面漆塗漆型式幾塗幾烤: >> 2, 修邊碼: >> Y, 重量碼: >> AW, 鋼捲捲向: >> O, 鍍層碼: >> AZ50, | F:保證1/2 ASTM 厚度公差
PPGL | 2510EFE009/001 |  | 1. 製造標準為MS、ASTM或銷新加坡之訂單，若無技術指定優先用料，請優先使用國內料，勿使用ANFEN (OFP00406)-{.不符.} | 1. 製造標準為MS、ASTM或銷新加坡之訂單，若無技術指定優先用料，請優先使用國內料，勿使用ANFEN (OFP00406)-{.不符.} 2. 【提醒】！本單為直立式包裝，嚴禁鍍鋅或烤漆後以STAGGER捲取 (OFP00451)-{.不符.} 3. ※超耐候一系列用途要確認是否有英制公差需求，有英制公差需求時選配碼用ON027※ (OFP00680)-{.不符.} 4. 此經銷商有簽訂1/2厚度公差保證(無厚度變異),請調整冷軋與鍍鋅厚度公差管制範圍. 保證 ASTM 厚度公差 (OFP00180)-{.不符.} | 訂單:2510EFE009/001 CPL <生產備註> 事項如下 . 除HGI/ HGL 訂單邊緣不噴油. 其餘皆側緣噴油 (RMK00285) . 【美加訂單生產注意事項-CPL】1.客戶美加地區訂單實施修邊刀最大使用顆數上限(20顆) (RMK00717) . 【美加訂單生產注意事項-CPL】2.排程備註:注意修邊品質與毛邊 (RMK00717) . 【美加訂單生產注意事項-CPL】3.去毛邊輥的管制：兩側壓力均設定1.0 kg/cm2 (RMK00717) | 訂單:2510EFE009/001 CR1 <生產備註> 事項如下 . 此經銷商保證平均厚度在1/2厚度公差內，厚度量測NG時，如單位長度符合範圍，請放行 (RMK00402) . 此客戶有保證 全板形 急峻度 ≦ 0.7% ( ≦ 12 I-UNIT ) (RMK00583) . 【美加訂單生產注意事項-CR】1.兩側各加開一個spot cooling增加冷卻效果。 (RMK00717) . 【美加訂單生產注意事項-CR】2.發生毛邊時，請降速生產減輕毛邊程度，暫留討論後再處置。 (RMK00717) | 訂單:2510EFE009/001 CR2 <生產備註> 事項如下 . 此經銷商保證平均厚度在1/2厚度公差內，厚度量測NG時，如單位長度符合範圍，請放行 (RMK00402) . 此客戶有保證 全板形 急峻度 ≦ 0.7% ( ≦ 12 I-UNIT ) (RMK00583) . 【美加訂單生產注意事項-CR】1.兩側各加開一個spot cooling增加冷卻效果。 (RMK00717) . 【美加訂單生產注意事項-CR】2.發生毛邊時，請降速生產減輕毛邊程度，暫留討論後再處置。 (RMK00717) | 訂單:2510EFE009/001 CG1 <生產備註> 事項如下 . 鍍鋅表面不可有鋅痕、壓痕、凹陷、及刮傷 、應變痕等。 (RMK00054) . 此經銷商保證平均厚度在1/2厚度公差內，厚度量測NG時，如單位長度符合範圍，請放行 (RMK00402) . 鍍層 AZ150 (含) 以上 , 鋅花等級 C~E 目標D，避免鋅花晶界明顯後續造成烤漆點狀未塗漆。 (RMK00565) . 此客戶有保證 全板形 急峻度 ≦ 0.7% ( ≦ 12 I-UNIT ) (RMK00583) . 【美加訂單生產注意事項-CG1】副操確認完回控制室後，於生產排程鋼號旁簽名紀錄，以利後續追查(該排程生產完，排程單將保留)。 (RMK00717) . 【美加訂單生產注意事項-CG1】中央段副操每顆銲道出Pot時觀察銲道同時，確認Beaver Tail與鋼板接觸之Guide Roll羊毛氈狀況，並適時添加潤滑油(避免乾掉)。 (RMK00717) | 訂單:2510EFE009/001 CG2 <生產備註> 事項如下 . 鍍鋅表面不可有鋅痕、壓痕、凹陷、及刮傷 、應變痕等。 (RMK00054) . 此經銷商保證平均厚度在1/2厚度公差內，厚度量測NG時，如單位長度符合範圍，請放行 (RMK00402) . 鍍層 AZ150 (含) 以上 , 鋅花等級 C~E 目標D，避免鋅花晶界明顯後續造成烤漆點狀未塗漆。 (RMK00565) . 此客戶有保證 全板形 急峻度 ≦ 0.7% ( ≦ 12 I-UNIT ) (RMK00583) . 【美加訂單生產注意事項-CG2】1.使用SUB-NOZZLE (RMK00717) | 訂單:2510EFE009/001 CC1 <生產備註> 事項如下 . 正面面漆(20U)及正面總膜厚(25U)要求管制90%以上之膜厚,未達標準降級. (RMK00054) . 若背面面漆(20U)及背面總膜厚(25U)時要求管制90%以上之膜厚,未達標準降級 (RMK00054) . 面漆=18U(90%)~請購基準22U(110%),標準板總膜厚=5+20U(100%面漆). (RMK00054) . 30CM*全寬*留1塊給LAB及1塊給塗料商, (RMK00054) . 【色差】1.1.此客戶對面漆(非B開頭之色碼)目視色差要求較高,請依限度樣本進行目視色差管制★--->發生過訴賠 (RMK00248) . 【色差】1.2.若針對特殊顏色需特別管理時，請品檢忽略1.1.的規定以特別規定為主 (RMK00248) . 此經銷商保證平均厚度在1/2厚度公差內，厚度量測NG時，如單位長度符合範圍，請放行 (RMK00402) . 【捲取】注意！本單為直立式包裝。禁用STAGGER捲取送包裝！送RCL重處理例外。 (RMK00512) . 此客戶有保證 全板形 急峻度 ≦ 0.7% ( ≦ 12 I-UNIT ) (RMK00583) . 【美加訂單生產注意事項-CCP】1.請烤漆入口依照正背面漆鋼捲投向規定進行鋼捲投入。 (RMK00717) . 【美加訂單生產注意事項-CCP】2.烤漆入口依照鋼捲投向規定進行鋼捲投入。(CR1/CG1 CR2/CG2-->正向入料。CR1/CG2 CR2/CG1-->反向入料) (RMK00717) . 【美加訂單生產注意事項-CCP】3.此訂單背面漆一律採Nature塗裝，塗裝黏度設定40秒以上 (RMK00717) | 訂單:2510EFE009/001 CC2 <生產備註> 事項如下 . 正面面漆(20U)及正面總膜厚(25U)要求管制90%以上之膜厚,未達標準降級. (RMK00054) . 若背面面漆(20U)及背面總膜厚(25U)時要求管制90%以上之膜厚,未達標準降級 (RMK00054) . 面漆=18U(90%)~請購基準22U(110%),標準板總膜厚=5+20U(100%面漆). (RMK00054) . 30CM*全寬*留1塊給LAB及1塊給塗料商, (RMK00054) . 【色差】1.1.此客戶對面漆(非B開頭之色碼)目視色差要求較高,請依限度樣本進行目視色差管制★--->發生過訴賠 (RMK00248) . 【色差】1.2.若針對特殊顏色需特別管理時，請品檢忽略1.1.的規定以特別規定為主 (RMK00248) . 此經銷商保證平均厚度在1/2厚度公差內，厚度量測NG時，如單位長度符合範圍，請放行 (RMK00402) . 【捲取】注意！本單為直立式包裝。禁用STAGGER捲取送包裝！送RCL重處理例外。 (RMK00512) . 此客戶有保證 全板形 急峻度 ≦ 0.7% ( ≦ 12 I-UNIT ) (RMK00583) . 【美加訂單生產注意事項-CCP】1.請烤漆入口依照正背面漆鋼捲投向規定進行鋼捲投入。 (RMK00717) . 【美加訂單生產注意事項-CCP】2.烤漆入口依照鋼捲投向規定進行鋼捲投入。(CR1/CG1 CR2/CG2-->正向入料。CR1/CG2 CR2/CG1-->反向入料) (RMK00717) . 【美加訂單生產注意事項-CCP】3.此訂單背面漆一律採Nature塗裝，塗裝黏度設定40秒以上 (RMK00717) | 訂單:2510EFE009/001 RCL <生產備註> 事項如下 . 【捲取】注意！本單為直立式包裝。禁用STAGGER捲取送包裝！送RCL重處理例外。 (RMK00512) | 訂單:2510EFE009/001 CCPK 無 <生產備註> 事項 | 訂單:2510EFE009/001 CGQC <品檢備註> 事項如下 . 鍍層 AZ150 (含) 以上 , 鋅花等級 C~E 目標D，避免鋅花晶界明顯後續造成烤漆點狀未塗漆。 (RMK00565) | 訂單:2510EFE009/001 CCQC <品檢備註> 事項如下 . 【色差】1.1.此客戶對面漆(非B開頭之色碼)目視色差要求較高,請依限度樣本進行目視色差管制★--->發生過訴賠 (RMK00248) . 【色差】1.2.若針對特殊顏色需特別管理時，請品檢忽略1.1.的規定以特別規定為主 (RMK00248) . 【捲取】注意！本單為直立式包裝。禁用STAGGER捲取送包裝！送RCL重處理例外。 (RMK00512) | 訂單:2510EFE009/001 TOL 無 <生產備註> 事項 |  | 訂單 2510EFE009/001 修改記錄如下: 20250918 09:42:46 (06023) 退火碼: >> H2, 用途碼: >> COG003, 背面標示: >> S000, 訂單背面顏色(五碼): >> BW73Z, 背面漆膜厚: >> NOM, 背面漆塗漆型式幾塗幾烤: >> 2, 鉻酸鹽: >> Z, 訂單厚度: >> 0.015, 訂單重: >> 40, 重量容許率(下限): >> 10, 重量容許率(上限): >> 10, 訂單寬度: >> 41, 鍍製方式: >> AC, 鋼捲內徑: >> 508, 鋼捲下限重: >> 3, 鋼捲上限重: >> 4.5, 壓花條件碼: >> -, 表面花紋: >> R, 綠色識別碼: >> -, 印刷輥號: >> -, 產品代碼: >> PPGL, 皮膜碼: >> -, 單位別: >> I, 油品種類: >> Z, 塗油量: >> Z, 包裝代碼: >> E0 , 保護膜碼: >> -, 客戶試片取樣型式: >> -, 調質碼: >> S, 套筒碼: >> P , 規格: >> A792SSGR80, 製造標準: >> ASTM, 表面處理劑種類: >> Z, 表面處理劑塗佈量: >> Z, 伸長率測試: >> N, 硬度測試碼: >> N, 抗拉強度測試: >> N, 降伏強度測試: >> N, 厚度變異: >> 0, 訂單正面顏色(五碼): >> SBH78, 正面漆膜厚: >> 25, 正面漆塗漆型式幾塗幾烤: >> 2, 修邊碼: >> Y, 重量碼: >> AW, 鋼捲捲向: >> O, 鍍層碼: >> AZ50, | F:保證1/2 ASTM 厚度公差
PPGL | 2510EFE009/002 |  | 1. 製造標準為MS、ASTM或銷新加坡之訂單，若無技術指定優先用料，請優先使用國內料，勿使用ANFEN (OFP00406)-{.不符.} | 1. 製造標準為MS、ASTM或銷新加坡之訂單，若無技術指定優先用料，請優先使用國內料，勿使用ANFEN (OFP00406)-{.不符.} 2. 【提醒】！本單為直立式包裝，嚴禁鍍鋅或烤漆後以STAGGER捲取 (OFP00451)-{.不符.} 3. ※超耐候一系列用途要確認是否有英制公差需求，有英制公差需求時選配碼用ON027※ (OFP00680)-{.不符.} 4. 此經銷商有簽訂1/2厚度公差保證(無厚度變異),請調整冷軋與鍍鋅厚度公差管制範圍. 保證 ASTM 厚度公差 (OFP00180)-{.不符.} | 訂單:2510EFE009/002 CPL <生產備註> 事項如下 . 除HGI/ HGL 訂單邊緣不噴油. 其餘皆側緣噴油 (RMK00285) . 【美加訂單生產注意事項-CPL】1.客戶美加地區訂單實施修邊刀最大使用顆數上限(20顆) (RMK00717) . 【美加訂單生產注意事項-CPL】2.排程備註:注意修邊品質與毛邊 (RMK00717) . 【美加訂單生產注意事項-CPL】3.去毛邊輥的管制：兩側壓力均設定1.0 kg/cm2 (RMK00717) | 訂單:2510EFE009/002 CR1 <生產備註> 事項如下 . 此經銷商保證平均厚度在1/2厚度公差內，厚度量測NG時，如單位長度符合範圍，請放行 (RMK00402) . 此客戶有保證 全板形 急峻度 ≦ 0.7% ( ≦ 12 I-UNIT ) (RMK00583) . 【美加訂單生產注意事項-CR】1.兩側各加開一個spot cooling增加冷卻效果。 (RMK00717) . 【美加訂單生產注意事項-CR】2.發生毛邊時，請降速生產減輕毛邊程度，暫留討論後再處置。 (RMK00717) | 訂單:2510EFE009/002 CR2 <生產備註> 事項如下 . 此經銷商保證平均厚度在1/2厚度公差內，厚度量測NG時，如單位長度符合範圍，請放行 (RMK00402) . 此客戶有保證 全板形 急峻度 ≦ 0.7% ( ≦ 12 I-UNIT ) (RMK00583) . 【美加訂單生產注意事項-CR】1.兩側各加開一個spot cooling增加冷卻效果。 (RMK00717) . 【美加訂單生產注意事項-CR】2.發生毛邊時，請降速生產減輕毛邊程度，暫留討論後再處置。 (RMK00717) | 訂單:2510EFE009/002 CG1 <生產備註> 事項如下 . 鍍鋅表面不可有鋅痕、壓痕、凹陷、及刮傷 、應變痕等。 (RMK00054) . 此經銷商保證平均厚度在1/2厚度公差內，厚度量測NG時，如單位長度符合範圍，請放行 (RMK00402) . 鍍層 AZ150 (含) 以上 , 鋅花等級 C~E 目標D，避免鋅花晶界明顯後續造成烤漆點狀未塗漆。 (RMK00565) . 此客戶有保證 全板形 急峻度 ≦ 0.7% ( ≦ 12 I-UNIT ) (RMK00583) . 【美加訂單生產注意事項-CG1】副操確認完回控制室後，於生產排程鋼號旁簽名紀錄，以利後續追查(該排程生產完，排程單將保留)。 (RMK00717) . 【美加訂單生產注意事項-CG1】中央段副操每顆銲道出Pot時觀察銲道同時，確認Beaver Tail與鋼板接觸之Guide Roll羊毛氈狀況，並適時添加潤滑油(避免乾掉)。 (RMK00717) | 訂單:2510EFE009/002 CG2 <生產備註> 事項如下 . 鍍鋅表面不可有鋅痕、壓痕、凹陷、及刮傷 、應變痕等。 (RMK00054) . 此經銷商保證平均厚度在1/2厚度公差內，厚度量測NG時，如單位長度符合範圍，請放行 (RMK00402) . 鍍層 AZ150 (含) 以上 , 鋅花等級 C~E 目標D，避免鋅花晶界明顯後續造成烤漆點狀未塗漆。 (RMK00565) . 此客戶有保證 全板形 急峻度 ≦ 0.7% ( ≦ 12 I-UNIT ) (RMK00583) . 【美加訂單生產注意事項-CG2】1.使用SUB-NOZZLE (RMK00717) | 訂單:2510EFE009/002 CC1 <生產備註> 事項如下 . 正面面漆(20U)及正面總膜厚(25U)要求管制90%以上之膜厚,未達標準降級. (RMK00054) . 若背面面漆(20U)及背面總膜厚(25U)時要求管制90%以上之膜厚,未達標準降級 (RMK00054) . 面漆=18U(90%)~請購基準22U(110%),標準板總膜厚=5+20U(100%面漆). (RMK00054) . 30CM*全寬*留1塊給LAB及1塊給塗料商, (RMK00054) . 【色差】1.1.此客戶對面漆(非B開頭之色碼)目視色差要求較高,請依限度樣本進行目視色差管制★--->發生過訴賠 (RMK00248) . 【色差】1.2.若針對特殊顏色需特別管理時，請品檢忽略1.1.的規定以特別規定為主 (RMK00248) . 此經銷商保證平均厚度在1/2厚度公差內，厚度量測NG時，如單位長度符合範圍，請放行 (RMK00402) . 【捲取】注意！本單為直立式包裝。禁用STAGGER捲取送包裝！送RCL重處理例外。 (RMK00512) . 【抽氣量】白色系在CC1生產時,FINISH抽氣量請設定250,如生產中發生色差b值異常升高,請股長再加大抽氣量因應 (RMK00560) . 此客戶有保證 全板形 急峻度 ≦ 0.7% ( ≦ 12 I-UNIT ) (RMK00583) . 【美加訂單生產注意事項-CCP】1.請烤漆入口依照正背面漆鋼捲投向規定進行鋼捲投入。 (RMK00717) . 【美加訂單生產注意事項-CCP】2.烤漆入口依照鋼捲投向規定進行鋼捲投入。(CR1/CG1 CR2/CG2-->正向入料。CR1/CG2 CR2/CG1-->反向入料) (RMK00717) . 【美加訂單生產注意事項-CCP】3.此訂單背面漆一律採Nature塗裝，塗裝黏度設定40秒以上 (RMK00717) | 訂單:2510EFE009/002 CC2 <生產備註> 事項如下 . 正面面漆(20U)及正面總膜厚(25U)要求管制90%以上之膜厚,未達標準降級. (RMK00054) . 若背面面漆(20U)及背面總膜厚(25U)時要求管制90%以上之膜厚,未達標準降級 (RMK00054) . 面漆=18U(90%)~請購基準22U(110%),標準板總膜厚=5+20U(100%面漆). (RMK00054) . 30CM*全寬*留1塊給LAB及1塊給塗料商, (RMK00054) . 【色差】1.1.此客戶對面漆(非B開頭之色碼)目視色差要求較高,請依限度樣本進行目視色差管制★--->發生過訴賠 (RMK00248) . 【色差】1.2.若針對特殊顏色需特別管理時，請品檢忽略1.1.的規定以特別規定為主 (RMK00248) . 此經銷商保證平均厚度在1/2厚度公差內，厚度量測NG時，如單位長度符合範圍，請放行 (RMK00402) . 【捲取】注意！本單為直立式包裝。禁用STAGGER捲取送包裝！送RCL重處理例外。 (RMK00512) . 【抽氣量】白色系在CC1生產時,FINISH抽氣量請設定250,如生產中發生色差b值異常升高,請股長再加大抽氣量因應 (RMK00560) . 此客戶有保證 全板形 急峻度 ≦ 0.7% ( ≦ 12 I-UNIT ) (RMK00583) . 【美加訂單生產注意事項-CCP】1.請烤漆入口依照正背面漆鋼捲投向規定進行鋼捲投入。 (RMK00717) . 【美加訂單生產注意事項-CCP】2.烤漆入口依照鋼捲投向規定進行鋼捲投入。(CR1/CG1 CR2/CG2-->正向入料。CR1/CG2 CR2/CG1-->反向入料) (RMK00717) . 【美加訂單生產注意事項-CCP】3.此訂單背面漆一律採Nature塗裝，塗裝黏度設定40秒以上 (RMK00717) | 訂單:2510EFE009/002 RCL <生產備註> 事項如下 . 【捲取】注意！本單為直立式包裝。禁用STAGGER捲取送包裝！送RCL重處理例外。 (RMK00512) | 訂單:2510EFE009/002 CCPK 無 <生產備註> 事項 | 訂單:2510EFE009/002 CGQC <品檢備註> 事項如下 . 鍍層 AZ150 (含) 以上 , 鋅花等級 C~E 目標D，避免鋅花晶界明顯後續造成烤漆點狀未塗漆。 (RMK00565) | 訂單:2510EFE009/002 CCQC <品檢備註> 事項如下 . 【色差】1.1.此客戶對面漆(非B開頭之色碼)目視色差要求較高,請依限度樣本進行目視色差管制★--->發生過訴賠 (RMK00248) . 【色差】1.2.若針對特殊顏色需特別管理時，請品檢忽略1.1.的規定以特別規定為主 (RMK00248) . 【捲取】注意！本單為直立式包裝。禁用STAGGER捲取送包裝！送RCL重處理例外。 (RMK00512) | 訂單:2510EFE009/002 TOL 無 <生產備註> 事項 |  | 訂單 2510EFE009/002 修改記錄如下: 20250918 09:42:49 (06023) 退火碼: >> H2, 用途碼: >> COG003, 背面標示: >> S000, 訂單背面顏色(五碼): >> BW73Z, 背面漆膜厚: >> NOM, 背面漆塗漆型式幾塗幾烤: >> 2, 鉻酸鹽: >> Z, 訂單厚度: >> 0.015, 訂單重: >> 40, 重量容許率(下限): >> 10, 重量容許率(上限): >> 10, 訂單寬度: >> 41, 鍍製方式: >> AC, 鋼捲內徑: >> 508, 鋼捲下限重: >> 3, 鋼捲上限重: >> 4.5, 壓花條件碼: >> -, 表面花紋: >> R, 綠色識別碼: >> -, 印刷輥號: >> -, 產品代碼: >> PPGL, 皮膜碼: >> -, 單位別: >> I, 油品種類: >> Z, 塗油量: >> Z, 包裝代碼: >> E0 , 保護膜碼: >> -, 客戶試片取樣型式: >> -, 調質碼: >> S, 套筒碼: >> P , 規格: >> A792SSGR80, 製造標準: >> ASTM, 表面處理劑種類: >> Z, 表面處理劑塗佈量: >> Z, 伸長率測試: >> N, 硬度測試碼: >> N, 抗拉強度測試: >> N, 降伏強度測試: >> N, 厚度變異: >> 0, 訂單正面顏色(五碼): >> SWH68, 正面漆膜厚: >> 25, 正面漆塗漆型式幾塗幾烤: >> 2, 修邊碼: >> Y, 重量碼: >> AW, 鋼捲捲向: >> O, 鍍層碼: >> AZ50, | F:保證1/2 ASTM 厚度公差
PPGL | 2510EFE009/003 |  | 1. 製造標準為MS、ASTM或銷新加坡之訂單，若無技術指定優先用料，請優先使用國內料，勿使用ANFEN (OFP00406)-{.不符.} | 1. 製造標準為MS、ASTM或銷新加坡之訂單，若無技術指定優先用料，請優先使用國內料，勿使用ANFEN (OFP00406)-{.不符.} 2. 【提醒】！本單為直立式包裝，嚴禁鍍鋅或烤漆後以STAGGER捲取 (OFP00451)-{.不符.} 3. ※超耐候一系列用途要確認是否有英制公差需求，有英制公差需求時選配碼用ON027※ (OFP00680)-{.不符.} 4. 此經銷商有簽訂1/2厚度公差保證(無厚度變異),請調整冷軋與鍍鋅厚度公差管制範圍. 保證 ASTM 厚度公差 (OFP00180)-{.不符.} | 訂單:2510EFE009/003 CPL <生產備註> 事項如下 . 除HGI/ HGL 訂單邊緣不噴油. 其餘皆側緣噴油 (RMK00285) . 【美加訂單生產注意事項-CPL】1.客戶美加地區訂單實施修邊刀最大使用顆數上限(20顆) (RMK00717) . 【美加訂單生產注意事項-CPL】2.排程備註:注意修邊品質與毛邊 (RMK00717) . 【美加訂單生產注意事項-CPL】3.去毛邊輥的管制：兩側壓力均設定1.0 kg/cm2 (RMK00717) | 訂單:2510EFE009/003 CR1 <生產備註> 事項如下 . 此經銷商保證平均厚度在1/2厚度公差內，厚度量測NG時，如單位長度符合範圍，請放行 (RMK00402) . 此客戶有保證 全板形 急峻度 ≦ 0.7% ( ≦ 12 I-UNIT ) (RMK00583) . 【美加訂單生產注意事項-CR】1.兩側各加開一個spot cooling增加冷卻效果。 (RMK00717) . 【美加訂單生產注意事項-CR】2.發生毛邊時，請降速生產減輕毛邊程度，暫留討論後再處置。 (RMK00717) | 訂單:2510EFE009/003 CR2 <生產備註> 事項如下 . 此經銷商保證平均厚度在1/2厚度公差內，厚度量測NG時，如單位長度符合範圍，請放行 (RMK00402) . 此客戶有保證 全板形 急峻度 ≦ 0.7% ( ≦ 12 I-UNIT ) (RMK00583) . 【美加訂單生產注意事項-CR】1.兩側各加開一個spot cooling增加冷卻效果。 (RMK00717) . 【美加訂單生產注意事項-CR】2.發生毛邊時，請降速生產減輕毛邊程度，暫留討論後再處置。 (RMK00717) | 訂單:2510EFE009/003 CG1 <生產備註> 事項如下 . 鍍鋅表面不可有鋅痕、壓痕、凹陷、及刮傷 、應變痕等。 (RMK00054) . 此經銷商保證平均厚度在1/2厚度公差內，厚度量測NG時，如單位長度符合範圍，請放行 (RMK00402) . 鍍層 AZ150 (含) 以上 , 鋅花等級 C~E 目標D，避免鋅花晶界明顯後續造成烤漆點狀未塗漆。 (RMK00565) . 此客戶有保證 全板形 急峻度 ≦ 0.7% ( ≦ 12 I-UNIT ) (RMK00583) . 【美加訂單生產注意事項-CG1】副操確認完回控制室後，於生產排程鋼號旁簽名紀錄，以利後續追查(該排程生產完，排程單將保留)。 (RMK00717) . 【美加訂單生產注意事項-CG1】中央段副操每顆銲道出Pot時觀察銲道同時，確認Beaver Tail與鋼板接觸之Guide Roll羊毛氈狀況，並適時添加潤滑油(避免乾掉)。 (RMK00717) | 訂單:2510EFE009/003 CG2 <生產備註> 事項如下 . 鍍鋅表面不可有鋅痕、壓痕、凹陷、及刮傷 、應變痕等。 (RMK00054) . 此經銷商保證平均厚度在1/2厚度公差內，厚度量測NG時，如單位長度符合範圍，請放行 (RMK00402) . 鍍層 AZ150 (含) 以上 , 鋅花等級 C~E 目標D，避免鋅花晶界明顯後續造成烤漆點狀未塗漆。 (RMK00565) . 此客戶有保證 全板形 急峻度 ≦ 0.7% ( ≦ 12 I-UNIT ) (RMK00583) . 【美加訂單生產注意事項-CG2】1.使用SUB-NOZZLE (RMK00717) | 訂單:2510EFE009/003 CC1 <生產備註> 事項如下 . 正面面漆(20U)及正面總膜厚(25U)要求管制90%以上之膜厚,未達標準降級. (RMK00054) . 若背面面漆(20U)及背面總膜厚(25U)時要求管制90%以上之膜厚,未達標準降級 (RMK00054) . 面漆=18U(90%)~請購基準22U(110%),標準板總膜厚=5+20U(100%面漆). (RMK00054) . 30CM*全寬*留1塊給LAB及1塊給塗料商, (RMK00054) . 【色差】1.1.此客戶對面漆(非B開頭之色碼)目視色差要求較高,請依限度樣本進行目視色差管制★--->發生過訴賠 (RMK00248) . 【色差】1.2.若針對特殊顏色需特別管理時，請品檢忽略1.1.的規定以特別規定為主 (RMK00248) . 此經銷商保證平均厚度在1/2厚度公差內，厚度量測NG時，如單位長度符合範圍，請放行 (RMK00402) . 【捲取】注意！本單為直立式包裝。禁用STAGGER捲取送包裝！送RCL重處理例外。 (RMK00512) . 此客戶有保證 全板形 急峻度 ≦ 0.7% ( ≦ 12 I-UNIT ) (RMK00583) . 【水痕】因TOP 為YCP 近似深黑色水痕可能嚴重，因此指定CC1生產注意W/Q 使用純水與水量控制 (RMK00588) . 【水痕】因YCP 近似深黑色水痕可能嚴重，因此指定CC1生產注意W/Q 使用純水與水量控制 (RMK00596) . 【美加訂單生產注意事項-CCP】1.請烤漆入口依照正背面漆鋼捲投向規定進行鋼捲投入。 (RMK00717) . 【美加訂單生產注意事項-CCP】2.烤漆入口依照鋼捲投向規定進行鋼捲投入。(CR1/CG1 CR2/CG2-->正向入料。CR1/CG2 CR2/CG1-->反向入料) (RMK00717) . 【美加訂單生產注意事項-CCP】3.此訂單背面漆一律採Nature塗裝，塗裝黏度設定40秒以上 (RMK00717) | 訂單:2510EFE009/003 CC2 <生產備註> 事項如下 . 正面面漆(20U)及正面總膜厚(25U)要求管制90%以上之膜厚,未達標準降級. (RMK00054) . 若背面面漆(20U)及背面總膜厚(25U)時要求管制90%以上之膜厚,未達標準降級 (RMK00054) . 面漆=18U(90%)~請購基準22U(110%),標準板總膜厚=5+20U(100%面漆). (RMK00054) . 30CM*全寬*留1塊給LAB及1塊給塗料商, (RMK00054) . 【色差】1.1.此客戶對面漆(非B開頭之色碼)目視色差要求較高,請依限度樣本進行目視色差管制★--->發生過訴賠 (RMK00248) . 【色差】1.2.若針對特殊顏色需特別管理時，請品檢忽略1.1.的規定以特別規定為主 (RMK00248) . 此經銷商保證平均厚度在1/2厚度公差內，厚度量測NG時，如單位長度符合範圍，請放行 (RMK00402) . 【捲取】注意！本單為直立式包裝。禁用STAGGER捲取送包裝！送RCL重處理例外。 (RMK00512) . 此客戶有保證 全板形 急峻度 ≦ 0.7% ( ≦ 12 I-UNIT ) (RMK00583) . 【水痕】因TOP 為YCP 近似深黑色水痕可能嚴重，因此指定CC1生產注意W/Q 使用純水與水量控制 (RMK00588) . 【水痕】因YCP 近似深黑色水痕可能嚴重，因此指定CC1生產注意W/Q 使用純水與水量控制 (RMK00596) . 【美加訂單生產注意事項-CCP】1.請烤漆入口依照正背面漆鋼捲投向規定進行鋼捲投入。 (RMK00717) . 【美加訂單生產注意事項-CCP】2.烤漆入口依照鋼捲投向規定進行鋼捲投入。(CR1/CG1 CR2/CG2-->正向入料。CR1/CG2 CR2/CG1-->反向入料) (RMK00717) . 【美加訂單生產注意事項-CCP】3.此訂單背面漆一律採Nature塗裝，塗裝黏度設定40秒以上 (RMK00717) | 訂單:2510EFE009/003 RCL <生產備註> 事項如下 . 【捲取】注意！本單為直立式包裝。禁用STAGGER捲取送包裝！送RCL重處理例外。 (RMK00512) | 訂單:2510EFE009/003 CCPK 無 <生產備註> 事項 | 訂單:2510EFE009/003 CGQC <品檢備註> 事項如下 . 鍍層 AZ150 (含) 以上 , 鋅花等級 C~E 目標D，避免鋅花晶界明顯後續造成烤漆點狀未塗漆。 (RMK00565) | 訂單:2510EFE009/003 CCQC <品檢備註> 事項如下 . 【色差】1.1.此客戶對面漆(非B開頭之色碼)目視色差要求較高,請依限度樣本進行目視色差管制★--->發生過訴賠 (RMK00248) . 【色差】1.2.若針對特殊顏色需特別管理時，請品檢忽略1.1.的規定以特別規定為主 (RMK00248) . 【捲取】注意！本單為直立式包裝。禁用STAGGER捲取送包裝！送RCL重處理例外。 (RMK00512) . 【水痕】因TOP 為YCP 近似深黑色水痕可能嚴重，因此指定CC1生產注意W/Q 使用純水與水量控制 (RMK00588) | 訂單:2510EFE009/003 TOL 無 <生產備註> 事項 |  | 訂單 2510EFE009/003 修改記錄如下: 20250918 09:42:52 (06023) 退火碼: >> H2, 用途碼: >> COG007, 背面標示: >> S000, 訂單背面顏色(五碼): >> BW73Z, 背面漆膜厚: >> NOM, 背面漆塗漆型式幾塗幾烤: >> 2, 鉻酸鹽: >> Z, 訂單厚度: >> 0.015, 訂單重: >> 40, 重量容許率(下限): >> 10, 重量容許率(上限): >> 10, 訂單寬度: >> 41, 鍍製方式: >> AC, 鋼捲內徑: >> 508, 鋼捲下限重: >> 3, 鋼捲上限重: >> 4.5, 壓花條件碼: >> -, 表面花紋: >> R, 綠色識別碼: >> -, 印刷輥號: >> -, 產品代碼: >> PPGL, 皮膜碼: >> -, 單位別: >> I, 油品種類: >> Z, 塗油量: >> Z, 包裝代碼: >> E0 , 保護膜碼: >> -, 客戶試片取樣型式: >> -, 調質碼: >> S, 套筒碼: >> P , 規格: >> A792SSGR80, 製造標準: >> ASTM, 表面處理劑種類: >> Z, 表面處理劑塗佈量: >> Z, 伸長率測試: >> N, 硬度測試碼: >> N, 抗拉強度測試: >> N, 降伏強度測試: >> N, 厚度變異: >> 0, 訂單正面顏色(五碼): >> SYT9P, 正面漆膜厚: >> 25, 正面漆塗漆型式幾塗幾烤: >> 2, 修邊碼: >> Y, 重量碼: >> AW, 鋼捲捲向: >> O, 鍍層碼: >> AZ50, | F:保證1/2 ASTM 厚度公差
PPGL | 2510EFE009/004 |  | 1. 製造標準為MS、ASTM或銷新加坡之訂單，若無技術指定優先用料，請優先使用國內料，勿使用ANFEN (OFP00406)-{.不符.} | 1. 製造標準為MS、ASTM或銷新加坡之訂單，若無技術指定優先用料，請優先使用國內料，勿使用ANFEN (OFP00406)-{.不符.} 2. 【提醒】！本單為直立式包裝，嚴禁鍍鋅或烤漆後以STAGGER捲取 (OFP00451)-{.不符.} 3. ※超耐候一系列用途要確認是否有英制公差需求，有英制公差需求時選配碼用ON027※ (OFP00680)-{.不符.} 4. 此經銷商有簽訂1/2厚度公差保證(無厚度變異),請調整冷軋與鍍鋅厚度公差管制範圍. 保證 ASTM 厚度公差 (OFP00180)-{.不符.} | 訂單:2510EFE009/004 CPL <生產備註> 事項如下 . 除HGI/ HGL 訂單邊緣不噴油. 其餘皆側緣噴油 (RMK00285) . 【美加訂單生產注意事項-CPL】1.客戶美加地區訂單實施修邊刀最大使用顆數上限(20顆) (RMK00717) . 【美加訂單生產注意事項-CPL】2.排程備註:注意修邊品質與毛邊 (RMK00717) . 【美加訂單生產注意事項-CPL】3.去毛邊輥的管制：兩側壓力均設定1.0 kg/cm2 (RMK00717) | 訂單:2510EFE009/004 CR1 <生產備註> 事項如下 . 此經銷商保證平均厚度在1/2厚度公差內，厚度量測NG時，如單位長度符合範圍，請放行 (RMK00402) . 此客戶有保證 全板形 急峻度 ≦ 0.7% ( ≦ 12 I-UNIT ) (RMK00583) . 【美加訂單生產注意事項-CR】1.兩側各加開一個spot cooling增加冷卻效果。 (RMK00717) . 【美加訂單生產注意事項-CR】2.發生毛邊時，請降速生產減輕毛邊程度，暫留討論後再處置。 (RMK00717) | 訂單:2510EFE009/004 CR2 <生產備註> 事項如下 . 此經銷商保證平均厚度在1/2厚度公差內，厚度量測NG時，如單位長度符合範圍，請放行 (RMK00402) . 此客戶有保證 全板形 急峻度 ≦ 0.7% ( ≦ 12 I-UNIT ) (RMK00583) . 【美加訂單生產注意事項-CR】1.兩側各加開一個spot cooling增加冷卻效果。 (RMK00717) . 【美加訂單生產注意事項-CR】2.發生毛邊時，請降速生產減輕毛邊程度，暫留討論後再處置。 (RMK00717) | 訂單:2510EFE009/004 CG1 <生產備註> 事項如下 . 鍍鋅表面不可有鋅痕、壓痕、凹陷、及刮傷 、應變痕等。 (RMK00054) . 此經銷商保證平均厚度在1/2厚度公差內，厚度量測NG時，如單位長度符合範圍，請放行 (RMK00402) . 此客戶有保證 全板形 急峻度 ≦ 0.7% ( ≦ 12 I-UNIT ) (RMK00583) . 【美加訂單生產注意事項-CG1】副操確認完回控制室後，於生產排程鋼號旁簽名紀錄，以利後續追查(該排程生產完，排程單將保留)。 (RMK00717) . 【美加訂單生產注意事項-CG1】中央段副操每顆銲道出Pot時觀察銲道同時，確認Beaver Tail與鋼板接觸之Guide Roll羊毛氈狀況，並適時添加潤滑油(避免乾掉)。 (RMK00717) | 訂單:2510EFE009/004 CG2 <生產備註> 事項如下 . 鍍鋅表面不可有鋅痕、壓痕、凹陷、及刮傷 、應變痕等。 (RMK00054) . 此經銷商保證平均厚度在1/2厚度公差內，厚度量測NG時，如單位長度符合範圍，請放行 (RMK00402) . 此客戶有保證 全板形 急峻度 ≦ 0.7% ( ≦ 12 I-UNIT ) (RMK00583) . 【美加訂單生產注意事項-CG2】1.使用SUB-NOZZLE (RMK00717) | 訂單:2510EFE009/004 CC1 <生產備註> 事項如下 . 正面面漆(20U)及正面總膜厚(25U)要求管制90%以上之膜厚,未達標準降級. (RMK00054) . 若背面面漆(20U)及背面總膜厚(25U)時要求管制90%以上之膜厚,未達標準降級 (RMK00054) . 面漆=18U(90%)~請購基準22U(110%),標準板總膜厚=5+20U(100%面漆). (RMK00054) . 30CM*全寬*留1塊給LAB及1塊給塗料商, (RMK00054) . 【色差】1.1.此客戶對面漆(非B開頭之色碼)目視色差要求較高,請依限度樣本進行目視色差管制★--->發生過訴賠 (RMK00248) . 【色差】1.2.若針對特殊顏色需特別管理時，請品檢忽略1.1.的規定以特別規定為主 (RMK00248) . 此經銷商保證平均厚度在1/2厚度公差內，厚度量測NG時，如單位長度符合範圍，請放行 (RMK00402) . 【捲取】注意！本單為直立式包裝。禁用STAGGER捲取送包裝！送RCL重處理例外。 (RMK00512) . 此客戶有保證 全板形 急峻度 ≦ 0.7% ( ≦ 12 I-UNIT ) (RMK00583) . 【美加訂單生產注意事項-CCP】1.請烤漆入口依照正背面漆鋼捲投向規定進行鋼捲投入。 (RMK00717) . 【美加訂單生產注意事項-CCP】2.烤漆入口依照鋼捲投向規定進行鋼捲投入。(CR1/CG1 CR2/CG2-->正向入料。CR1/CG2 CR2/CG1-->反向入料) (RMK00717) . 【美加訂單生產注意事項-CCP】3.此訂單背面漆一律採Nature塗裝，塗裝黏度設定40秒以上 (RMK00717) | 訂單:2510EFE009/004 CC2 <生產備註> 事項如下 . 正面面漆(20U)及正面總膜厚(25U)要求管制90%以上之膜厚,未達標準降級. (RMK00054) . 若背面面漆(20U)及背面總膜厚(25U)時要求管制90%以上之膜厚,未達標準降級 (RMK00054) . 面漆=18U(90%)~請購基準22U(110%),標準板總膜厚=5+20U(100%面漆). (RMK00054) . 30CM*全寬*留1塊給LAB及1塊給塗料商, (RMK00054) . 【色差】1.1.此客戶對面漆(非B開頭之色碼)目視色差要求較高,請依限度樣本進行目視色差管制★--->發生過訴賠 (RMK00248) . 【色差】1.2.若針對特殊顏色需特別管理時，請品檢忽略1.1.的規定以特別規定為主 (RMK00248) . 此經銷商保證平均厚度在1/2厚度公差內，厚度量測NG時，如單位長度符合範圍，請放行 (RMK00402) . 【捲取】注意！本單為直立式包裝。禁用STAGGER捲取送包裝！送RCL重處理例外。 (RMK00512) . 此客戶有保證 全板形 急峻度 ≦ 0.7% ( ≦ 12 I-UNIT ) (RMK00583) . 【美加訂單生產注意事項-CCP】1.請烤漆入口依照正背面漆鋼捲投向規定進行鋼捲投入。 (RMK00717) . 【美加訂單生產注意事項-CCP】2.烤漆入口依照鋼捲投向規定進行鋼捲投入。(CR1/CG1 CR2/CG2-->正向入料。CR1/CG2 CR2/CG1-->反向入料) (RMK00717) . 【美加訂單生產注意事項-CCP】3.此訂單背面漆一律採Nature塗裝，塗裝黏度設定40秒以上 (RMK00717) | 訂單:2510EFE009/004 RCL <生產備註> 事項如下 . 【捲取】注意！本單為直立式包裝。禁用STAGGER捲取送包裝！送RCL重處理例外。 (RMK00512) | 訂單:2510EFE009/004 CCPK 無 <生產備註> 事項 | 訂單:2510EFE009/004 CGQC 無 <品檢備註> 事項 | 訂單:2510EFE009/004 CCQC <品檢備註> 事項如下 . 【色差】1.1.此客戶對面漆(非B開頭之色碼)目視色差要求較高,請依限度樣本進行目視色差管制★--->發生過訴賠 (RMK00248) . 【色差】1.2.若針對特殊顏色需特別管理時，請品檢忽略1.1.的規定以特別規定為主 (RMK00248) . 【捲取】注意！本單為直立式包裝。禁用STAGGER捲取送包裝！送RCL重處理例外。 (RMK00512) | 訂單:2510EFE009/004 TOL 無 <生產備註> 事項 |  | 訂單 2510EFE009/004 修改記錄如下: 20250918 09:42:55 (06023) 退火碼: >> S1, 用途碼: >> COG003, 背面標示: >> S000, 訂單背面顏色(五碼): >> BW73Z, 背面漆膜厚: >> NOM, 背面漆塗漆型式幾塗幾烤: >> 2, 鉻酸鹽: >> Z, 訂單厚度: >> 0.015, 訂單重: >> 40, 重量容許率(下限): >> 10, 重量容許率(上限): >> 10, 訂單寬度: >> 36, 鍍製方式: >> AC, 鋼捲內徑: >> 508, 鋼捲下限重: >> 3, 鋼捲上限重: >> 4.5, 壓花條件碼: >> -, 表面花紋: >> R, 綠色識別碼: >> -, 印刷輥號: >> -, 產品代碼: >> PPGL, 皮膜碼: >> -, 單位別: >> I, 油品種類: >> Z, 塗油量: >> Z, 包裝代碼: >> E0 , 保護膜碼: >> -, 客戶試片取樣型式: >> -, 調質碼: >> S, 套筒碼: >> P , 規格: >> A792SSGR33, 製造標準: >> ASTM, 表面處理劑種類: >> Z, 表面處理劑塗佈量: >> Z, 伸長率測試: >> N, 硬度測試碼: >> N, 抗拉強度測試: >> N, 降伏強度測試: >> N, 厚度變異: >> 0, 訂單正面顏色(五碼): >> SBH87, 正面漆膜厚: >> 25, 正面漆塗漆型式幾塗幾烤: >> 2, 修邊碼: >> Y, 重量碼: >> AW, 鋼捲捲向: >> O, 鍍層碼: >> AZ50, | F:保證1/2 ASTM 厚度公差
PPGL | 2510EFE009/005 |  | 1. 製造標準為MS、ASTM或銷新加坡之訂單，若無技術指定優先用料，請優先使用國內料，勿使用ANFEN (OFP00406)-{.不符.} | 1. 製造標準為MS、ASTM或銷新加坡之訂單，若無技術指定優先用料，請優先使用國內料，勿使用ANFEN (OFP00406)-{.不符.} 2. 【提醒】！本單為直立式包裝，嚴禁鍍鋅或烤漆後以STAGGER捲取 (OFP00451)-{.不符.} 3. ※超耐候一系列用途要確認是否有英制公差需求，有英制公差需求時選配碼用ON027※ (OFP00680)-{.不符.} 4. 此經銷商有簽訂1/2厚度公差保證(無厚度變異),請調整冷軋與鍍鋅厚度公差管制範圍. 保證 ASTM 厚度公差 (OFP00180)-{.不符.} | 訂單:2510EFE009/005 CPL <生產備註> 事項如下 . 除HGI/ HGL 訂單邊緣不噴油. 其餘皆側緣噴油 (RMK00285) . 【美加訂單生產注意事項-CPL】1.客戶美加地區訂單實施修邊刀最大使用顆數上限(20顆) (RMK00717) . 【美加訂單生產注意事項-CPL】2.排程備註:注意修邊品質與毛邊 (RMK00717) . 【美加訂單生產注意事項-CPL】3.去毛邊輥的管制：兩側壓力均設定1.0 kg/cm2 (RMK00717) | 訂單:2510EFE009/005 CR1 <生產備註> 事項如下 . 此經銷商保證平均厚度在1/2厚度公差內，厚度量測NG時，如單位長度符合範圍，請放行 (RMK00402) . 此客戶有保證 全板形 急峻度 ≦ 0.7% ( ≦ 12 I-UNIT ) (RMK00583) . 【美加訂單生產注意事項-CR】1.兩側各加開一個spot cooling增加冷卻效果。 (RMK00717) . 【美加訂單生產注意事項-CR】2.發生毛邊時，請降速生產減輕毛邊程度，暫留討論後再處置。 (RMK00717) | 訂單:2510EFE009/005 CR2 <生產備註> 事項如下 . 此經銷商保證平均厚度在1/2厚度公差內，厚度量測NG時，如單位長度符合範圍，請放行 (RMK00402) . 此客戶有保證 全板形 急峻度 ≦ 0.7% ( ≦ 12 I-UNIT ) (RMK00583) . 【美加訂單生產注意事項-CR】1.兩側各加開一個spot cooling增加冷卻效果。 (RMK00717) . 【美加訂單生產注意事項-CR】2.發生毛邊時，請降速生產減輕毛邊程度，暫留討論後再處置。 (RMK00717) | 訂單:2510EFE009/005 CG1 <生產備註> 事項如下 . 鍍鋅表面不可有鋅痕、壓痕、凹陷、及刮傷 、應變痕等。 (RMK00054) . 此經銷商保證平均厚度在1/2厚度公差內，厚度量測NG時，如單位長度符合範圍，請放行 (RMK00402) . 此客戶有保證 全板形 急峻度 ≦ 0.7% ( ≦ 12 I-UNIT ) (RMK00583) . 【美加訂單生產注意事項-CG1】副操確認完回控制室後，於生產排程鋼號旁簽名紀錄，以利後續追查(該排程生產完，排程單將保留)。 (RMK00717) . 【美加訂單生產注意事項-CG1】中央段副操每顆銲道出Pot時觀察銲道同時，確認Beaver Tail與鋼板接觸之Guide Roll羊毛氈狀況，並適時添加潤滑油(避免乾掉)。 (RMK00717) | 訂單:2510EFE009/005 CG2 <生產備註> 事項如下 . 鍍鋅表面不可有鋅痕、壓痕、凹陷、及刮傷 、應變痕等。 (RMK00054) . 此經銷商保證平均厚度在1/2厚度公差內，厚度量測NG時，如單位長度符合範圍，請放行 (RMK00402) . 此客戶有保證 全板形 急峻度 ≦ 0.7% ( ≦ 12 I-UNIT ) (RMK00583) . 【美加訂單生產注意事項-CG2】1.使用SUB-NOZZLE (RMK00717) | 訂單:2510EFE009/005 CC1 <生產備註> 事項如下 . 正面面漆(20U)及正面總膜厚(25U)要求管制90%以上之膜厚,未達標準降級. (RMK00054) . 若背面面漆(20U)及背面總膜厚(25U)時要求管制90%以上之膜厚,未達標準降級 (RMK00054) . 面漆=18U(90%)~請購基準22U(110%),標準板總膜厚=5+20U(100%面漆). (RMK00054) . 30CM*全寬*留1塊給LAB及1塊給塗料商, (RMK00054) . 【色差】1.1.此客戶對面漆(非B開頭之色碼)目視色差要求較高,請依限度樣本進行目視色差管制★--->發生過訴賠 (RMK00248) . 【色差】1.2.若針對特殊顏色需特別管理時，請品檢忽略1.1.的規定以特別規定為主 (RMK00248) . 此經銷商保證平均厚度在1/2厚度公差內，厚度量測NG時，如單位長度符合範圍，請放行 (RMK00402) . 【捲取】注意！本單為直立式包裝。禁用STAGGER捲取送包裝！送RCL重處理例外。 (RMK00512) . 此客戶有保證 全板形 急峻度 ≦ 0.7% ( ≦ 12 I-UNIT ) (RMK00583) . 【水痕】因TOP 為YCP 近似深黑色水痕可能嚴重，因此指定CC1生產注意W/Q 使用純水與水量控制 (RMK00588) . 【水痕】因YCP 近似深黑色水痕可能嚴重，因此指定CC1生產注意W/Q 使用純水與水量控制 (RMK00596) . 【美加訂單生產注意事項-CCP】1.請烤漆入口依照正背面漆鋼捲投向規定進行鋼捲投入。 (RMK00717) . 【美加訂單生產注意事項-CCP】2.烤漆入口依照鋼捲投向規定進行鋼捲投入。(CR1/CG1 CR2/CG2-->正向入料。CR1/CG2 CR2/CG1-->反向入料) (RMK00717) . 【美加訂單生產注意事項-CCP】3.此訂單背面漆一律採Nature塗裝，塗裝黏度設定40秒以上 (RMK00717) | 訂單:2510EFE009/005 CC2 <生產備註> 事項如下 . 正面面漆(20U)及正面總膜厚(25U)要求管制90%以上之膜厚,未達標準降級. (RMK00054) . 若背面面漆(20U)及背面總膜厚(25U)時要求管制90%以上之膜厚,未達標準降級 (RMK00054) . 面漆=18U(90%)~請購基準22U(110%),標準板總膜厚=5+20U(100%面漆). (RMK00054) . 30CM*全寬*留1塊給LAB及1塊給塗料商, (RMK00054) . 【色差】1.1.此客戶對面漆(非B開頭之色碼)目視色差要求較高,請依限度樣本進行目視色差管制★--->發生過訴賠 (RMK00248) . 【色差】1.2.若針對特殊顏色需特別管理時，請品檢忽略1.1.的規定以特別規定為主 (RMK00248) . 此經銷商保證平均厚度在1/2厚度公差內，厚度量測NG時，如單位長度符合範圍，請放行 (RMK00402) . 【捲取】注意！本單為直立式包裝。禁用STAGGER捲取送包裝！送RCL重處理例外。 (RMK00512) . 此客戶有保證 全板形 急峻度 ≦ 0.7% ( ≦ 12 I-UNIT ) (RMK00583) . 【水痕】因TOP 為YCP 近似深黑色水痕可能嚴重，因此指定CC1生產注意W/Q 使用純水與水量控制 (RMK00588) . 【水痕】因YCP 近似深黑色水痕可能嚴重，因此指定CC1生產注意W/Q 使用純水與水量控制 (RMK00596) . 【美加訂單生產注意事項-CCP】1.請烤漆入口依照正背面漆鋼捲投向規定進行鋼捲投入。 (RMK00717) . 【美加訂單生產注意事項-CCP】2.烤漆入口依照鋼捲投向規定進行鋼捲投入。(CR1/CG1 CR2/CG2-->正向入料。CR1/CG2 CR2/CG1-->反向入料) (RMK00717) . 【美加訂單生產注意事項-CCP】3.此訂單背面漆一律採Nature塗裝，塗裝黏度設定40秒以上 (RMK00717) | 訂單:2510EFE009/005 RCL <生產備註> 事項如下 . 【捲取】注意！本單為直立式包裝。禁用STAGGER捲取送包裝！送RCL重處理例外。 (RMK00512) | 訂單:2510EFE009/005 CCPK 無 <生產備註> 事項 | 訂單:2510EFE009/005 CGQC 無 <品檢備註> 事項 | 訂單:2510EFE009/005 CCQC <品檢備註> 事項如下 . 【色差】1.1.此客戶對面漆(非B開頭之色碼)目視色差要求較高,請依限度樣本進行目視色差管制★--->發生過訴賠 (RMK00248) . 【色差】1.2.若針對特殊顏色需特別管理時，請品檢忽略1.1.的規定以特別規定為主 (RMK00248) . 【捲取】注意！本單為直立式包裝。禁用STAGGER捲取送包裝！送RCL重處理例外。 (RMK00512) . 【水痕】因TOP 為YCP 近似深黑色水痕可能嚴重，因此指定CC1生產注意W/Q 使用純水與水量控制 (RMK00588) | 訂單:2510EFE009/005 TOL 無 <生產備註> 事項 |  | 訂單 2510EFE009/005 修改記錄如下: 20250918 09:42:57 (06023) 退火碼: >> S1, 用途碼: >> COG007, 背面標示: >> S000, 訂單背面顏色(五碼): >> BW73Z, 背面漆膜厚: >> NOM, 背面漆塗漆型式幾塗幾烤: >> 2, 鉻酸鹽: >> Z, 訂單厚度: >> 0.015, 訂單重: >> 40, 重量容許率(下限): >> 10, 重量容許率(上限): >> 10, 訂單寬度: >> 36, 鍍製方式: >> AC, 鋼捲內徑: >> 508, 鋼捲下限重: >> 3, 鋼捲上限重: >> 4.5, 壓花條件碼: >> -, 表面花紋: >> R, 綠色識別碼: >> -, 印刷輥號: >> -, 產品代碼: >> PPGL, 皮膜碼: >> -, 單位別: >> I, 油品種類: >> Z, 塗油量: >> Z, 包裝代碼: >> E0 , 保護膜碼: >> -, 客戶試片取樣型式: >> -, 調質碼: >> S, 套筒碼: >> P , 規格: >> A792SSGR33, 製造標準: >> ASTM, 表面處理劑種類: >> Z, 表面處理劑塗佈量: >> Z, 伸長率測試: >> N, 硬度測試碼: >> N, 抗拉強度測試: >> N, 降伏強度測試: >> N, 厚度變異: >> 0, 訂單正面顏色(五碼): >> SYT9P, 正面漆膜厚: >> 25, 正面漆塗漆型式幾塗幾烤: >> 2, 修邊碼: >> Y, 重量碼: >> AW, 鋼捲捲向: >> O, 鍍層碼: >> AZ50, | F:保證1/2 ASTM 厚度公差
PPGL | 2510EFE009/006 | 1. ●依旭台背面（正面漆塗料）發泡黏著性不佳（CC250503），要確認背面是否要發泡● (OFP00739)-{.不符.} | 1. 製造標準為MS、ASTM或銷新加坡之訂單，若無技術指定優先用料，請優先使用國內料，勿使用ANFEN (OFP00406)-{.不符.} | 1. 製造標準為MS、ASTM或銷新加坡之訂單，若無技術指定優先用料，請優先使用國內料，勿使用ANFEN (OFP00406)-{.不符.} 2. 【提醒】！本單為直立式包裝，嚴禁鍍鋅或烤漆後以STAGGER捲取 (OFP00451)-{.不符.} 3. ※超耐候一系列用途要確認是否有英制公差需求，有英制公差需求時選配碼用ON027※ (OFP00680)-{.不符.} 4. ●依旭台背面（正面漆塗料）發泡黏著性不佳（CC250503），要確認背面是否要發泡● (OFP00739)-{.不符.} 5. 此經銷商有簽訂1/2厚度公差保證(無厚度變異),請調整冷軋與鍍鋅厚度公差管制範圍. 保證 ASTM 厚度公差 (OFP00180)-{.不符.} | 訂單:2510EFE009/006 CPL <生產備註> 事項如下 . 本單為烤漆背面大於等於25μ塗裝，軋延後不允許毛邊，請CPL注意修邊狀況 (RMK00124) . 【邊緣品質】此為烤漆背面25μ訂單，請加強檢視鋼捲：邊緣殘剪、側緣鋅渣或毛邊，因為會導致烤漆背面漆轉印正面 (RMK00126) . 除HGI/ HGL 訂單邊緣不噴油. 其餘皆側緣噴油 (RMK00285) . 【美加訂單生產注意事項-CPL】1.客戶美加地區訂單實施修邊刀最大使用顆數上限(20顆) (RMK00717) . 【美加訂單生產注意事項-CPL】2.排程備註:注意修邊品質與毛邊 (RMK00717) . 【美加訂單生產注意事項-CPL】3.去毛邊輥的管制：兩側壓力均設定1.0 kg/cm2 (RMK00717) | 訂單:2510EFE009/006 CR1 <生產備註> 事項如下 . 【邊緣品質】此為烤漆背面25μ訂單，請加強檢視鋼捲：邊緣殘剪、側緣鋅渣或毛邊，因為會導致烤漆背面漆轉印正面 (RMK00126) . 此經銷商保證平均厚度在1/2厚度公差內，厚度量測NG時，如單位長度符合範圍，請放行 (RMK00402) . 此客戶有保證 全板形 急峻度 ≦ 0.7% ( ≦ 12 I-UNIT ) (RMK00583) . 【美加訂單生產注意事項-CR】1.兩側各加開一個spot cooling增加冷卻效果。 (RMK00717) . 【美加訂單生產注意事項-CR】2.發生毛邊時，請降速生產減輕毛邊程度，暫留討論後再處置。 (RMK00717) | 訂單:2510EFE009/006 CR2 <生產備註> 事項如下 . 【邊緣品質】此為烤漆背面25μ訂單，請加強檢視鋼捲：邊緣殘剪、側緣鋅渣或毛邊，因為會導致烤漆背面漆轉印正面 (RMK00126) . 此經銷商保證平均厚度在1/2厚度公差內，厚度量測NG時，如單位長度符合範圍，請放行 (RMK00402) . 此客戶有保證 全板形 急峻度 ≦ 0.7% ( ≦ 12 I-UNIT ) (RMK00583) . 【美加訂單生產注意事項-CR】1.兩側各加開一個spot cooling增加冷卻效果。 (RMK00717) . 【美加訂單生產注意事項-CR】2.發生毛邊時，請降速生產減輕毛邊程度，暫留討論後再處置。 (RMK00717) | 訂單:2510EFE009/006 CG1 <生產備註> 事項如下 . 鍍鋅表面不可有鋅痕、壓痕、凹陷、及刮傷 、應變痕等。 (RMK00054) . 【邊緣品質】此為烤漆背面25μ訂單，請加強檢視鋼捲：邊緣殘剪、側緣鋅渣或毛邊，因為會導致烤漆背面漆轉印正面 (RMK00126) . 本單於烤漆正背面都塗裝正面漆，因此鍍鋅請管制背面表面品質比照正面 (RMK00363) . 此經銷商保證平均厚度在1/2厚度公差內，厚度量測NG時，如單位長度符合範圍，請放行 (RMK00402) . 此客戶有保證 全板形 急峻度 ≦ 0.7% ( ≦ 12 I-UNIT ) (RMK00583) . 【美加訂單生產注意事項-CG1】副操確認完回控制室後，於生產排程鋼號旁簽名紀錄，以利後續追查(該排程生產完，排程單將保留)。 (RMK00717) . 【美加訂單生產注意事項-CG1】中央段副操每顆銲道出Pot時觀察銲道同時，確認Beaver Tail與鋼板接觸之Guide Roll羊毛氈狀況，並適時添加潤滑油(避免乾掉)。 (RMK00717) | 訂單:2510EFE009/006 CG2 <生產備註> 事項如下 . 鍍鋅表面不可有鋅痕、壓痕、凹陷、及刮傷 、應變痕等。 (RMK00054) . 【邊緣品質】此為烤漆背面25μ訂單，請加強檢視鋼捲：邊緣殘剪、側緣鋅渣或毛邊，因為會導致烤漆背面漆轉印正面 (RMK00126) . 本單於烤漆正背面都塗裝正面漆，因此鍍鋅請管制背面表面品質比照正面 (RMK00363) . 此經銷商保證平均厚度在1/2厚度公差內，厚度量測NG時，如單位長度符合範圍，請放行 (RMK00402) . 此客戶有保證 全板形 急峻度 ≦ 0.7% ( ≦ 12 I-UNIT ) (RMK00583) . 【美加訂單生產注意事項-CG2】1.使用SUB-NOZZLE (RMK00717) | 訂單:2510EFE009/006 CC1 <生產備註> 事項如下 . 正面面漆(20U)及正面總膜厚(25U)要求管制90%以上之膜厚,未達標準降級. (RMK00054) . 若背面面漆(20U)及背面總膜厚(25U)時要求管制90%以上之膜厚,未達標準降級 (RMK00054) . 面漆=18U(90%)~請購基準22U(110%),標準板總膜厚=5+20U(100%面漆). (RMK00054) . 30CM*全寬*留1塊給LAB及1塊給塗料商, (RMK00054) . 【邊緣品質】此為烤漆背面25μ訂單，請加強檢視鋼捲：邊緣殘剪、側緣鋅渣或毛邊，因為會導致烤漆背面漆轉印正面 (RMK00126) . 【色差】1.1.此客戶對面漆(非B開頭之色碼)目視色差要求較高,請依限度樣本進行目視色差管制★--->發生過訴賠 (RMK00248) . 【色差】1.2.若針對特殊顏色需特別管理時，請品檢忽略1.1.的規定以特別規定為主 (RMK00248) . 此經銷商保證平均厚度在1/2厚度公差內，厚度量測NG時，如單位長度符合範圍，請放行 (RMK00402) . 【捲取】注意！本單為直立式包裝。禁用STAGGER捲取送包裝！送RCL重處理例外。 (RMK00512) . 此客戶有保證 全板形 急峻度 ≦ 0.7% ( ≦ 12 I-UNIT ) (RMK00583) . 【水痕】因TOP 為YCP 近似深黑色水痕可能嚴重，因此指定CC1生產注意W/Q 使用純水與水量控制 (RMK00588) . 【水痕】因YCP 近似深黑色水痕可能嚴重，因此指定CC1生產注意W/Q 使用純水與水量控制 (RMK00596) . 【美加訂單生產注意事項-CCP】1.請烤漆入口依照正背面漆鋼捲投向規定進行鋼捲投入。 (RMK00717) . 【美加訂單生產注意事項-CCP】2.烤漆入口依照鋼捲投向規定進行鋼捲投入。(CR1/CG1 CR2/CG2-->正向入料。CR1/CG2 CR2/CG1-->反向入料) (RMK00717) . 【美加訂單生產注意事項-CCP】3.此訂單背面漆一律採Nature塗裝，塗裝黏度設定40秒以上 (RMK00717) | 訂單:2510EFE009/006 CC2 <生產備註> 事項如下 . 正面面漆(20U)及正面總膜厚(25U)要求管制90%以上之膜厚,未達標準降級. (RMK00054) . 若背面面漆(20U)及背面總膜厚(25U)時要求管制90%以上之膜厚,未達標準降級 (RMK00054) . 面漆=18U(90%)~請購基準22U(110%),標準板總膜厚=5+20U(100%面漆). (RMK00054) . 30CM*全寬*留1塊給LAB及1塊給塗料商, (RMK00054) . 【邊緣品質】此為烤漆背面25μ訂單，請加強檢視鋼捲：邊緣殘剪、側緣鋅渣或毛邊，因為會導致烤漆背面漆轉印正面 (RMK00126) . 【色差】1.1.此客戶對面漆(非B開頭之色碼)目視色差要求較高,請依限度樣本進行目視色差管制★--->發生過訴賠 (RMK00248) . 【色差】1.2.若針對特殊顏色需特別管理時，請品檢忽略1.1.的規定以特別規定為主 (RMK00248) . 此經銷商保證平均厚度在1/2厚度公差內，厚度量測NG時，如單位長度符合範圍，請放行 (RMK00402) . 【捲取】注意！本單為直立式包裝。禁用STAGGER捲取送包裝！送RCL重處理例外。 (RMK00512) . 此客戶有保證 全板形 急峻度 ≦ 0.7% ( ≦ 12 I-UNIT ) (RMK00583) . 【水痕】因TOP 為YCP 近似深黑色水痕可能嚴重，因此指定CC1生產注意W/Q 使用純水與水量控制 (RMK00588) . 【水痕】因YCP 近似深黑色水痕可能嚴重，因此指定CC1生產注意W/Q 使用純水與水量控制 (RMK00596) . 【美加訂單生產注意事項-CCP】1.請烤漆入口依照正背面漆鋼捲投向規定進行鋼捲投入。 (RMK00717) . 【美加訂單生產注意事項-CCP】2.烤漆入口依照鋼捲投向規定進行鋼捲投入。(CR1/CG1 CR2/CG2-->正向入料。CR1/CG2 CR2/CG1-->反向入料) (RMK00717) . 【美加訂單生產注意事項-CCP】3.此訂單背面漆一律採Nature塗裝，塗裝黏度設定40秒以上 (RMK00717) | 訂單:2510EFE009/006 RCL <生產備註> 事項如下 . 【捲取】注意！本單為直立式包裝。禁用STAGGER捲取送包裝！送RCL重處理例外。 (RMK00512) | 訂單:2510EFE009/006 CCPK 無 <生產備註> 事項 | 訂單:2510EFE009/006 CGQC <品檢備註> 事項如下 . 【邊緣品質】此為烤漆背面25μ訂單，請加強檢視鋼捲：邊緣殘剪、側緣鋅渣或毛邊，因為會導致烤漆背面漆轉印正面 (RMK00126) . 本單於烤漆正背面都塗裝正面漆，因此鍍鋅請管制背面表面品質比照正面 (RMK00363) | 訂單:2510EFE009/006 CCQC <品檢備註> 事項如下 . 【邊緣品質】此為烤漆背面25μ訂單，請加強檢視鋼捲：邊緣殘剪、側緣鋅渣或毛邊，因為會導致烤漆背面漆轉印正面 (RMK00126) . 【色差】1.1.此客戶對面漆(非B開頭之色碼)目視色差要求較高,請依限度樣本進行目視色差管制★--->發生過訴賠 (RMK00248) . 【色差】1.2.若針對特殊顏色需特別管理時，請品檢忽略1.1.的規定以特別規定為主 (RMK00248) . 【捲取】注意！本單為直立式包裝。禁用STAGGER捲取送包裝！送RCL重處理例外。 (RMK00512) . 【水痕】因TOP 為YCP 近似深黑色水痕可能嚴重，因此指定CC1生產注意W/Q 使用純水與水量控制 (RMK00588) | 訂單:2510EFE009/006 TOL 無 <生產備註> 事項 |  | 訂單 2510EFE009/006 修改記錄如下: 20250918 09:43:00 (06023) 退火碼: >> S1, 用途碼: >> COG007, 背面標示: >> S000, 訂單背面顏色(五碼): >> SBH78, 背面漆膜厚: >> 25, 背面漆塗漆型式幾塗幾烤: >> 2, 鉻酸鹽: >> Z, 訂單厚度: >> 0.02, 訂單重: >> 40, 重量容許率(下限): >> 10, 重量容許率(上限): >> 10, 訂單寬度: >> 36, 鍍製方式: >> AC, 鋼捲內徑: >> 508, 鋼捲下限重: >> 3, 鋼捲上限重: >> 4.5, 壓花條件碼: >> -, 表面花紋: >> R, 綠色識別碼: >> -, 印刷輥號: >> -, 產品代碼: >> PPGL, 皮膜碼: >> -, 單位別: >> I, 油品種類: >> Z, 塗油量: >> Z, 包裝代碼: >> E0 , 保護膜碼: >> -, 客戶試片取樣型式: >> -, 調質碼: >> S, 套筒碼: >> P , 規格: >> A792SSGR33, 製造標準: >> ASTM, 表面處理劑種類: >> Z, 表面處理劑塗佈量: >> Z, 伸長率測試: >> N, 硬度測試碼: >> N, 抗拉強度測試: >> N, 降伏強度測試: >> N, 厚度變異: >> 0, 訂單正面顏色(五碼): >> SYT9P, 正面漆膜厚: >> 25, 正面漆塗漆型式幾塗幾烤: >> 2, 修邊碼: >> Y, 重量碼: >> AW, 鋼捲捲向: >> O, 鍍層碼: >> AZ50, | F:保證1/2 ASTM 厚度公差
PPGL | 2510EFE009/007 | 1. ●依旭台背面（正面漆塗料）發泡黏著性不佳（CC250503），要確認背面是否要發泡● (OFP00739)-{.不符.} | 1. 製造標準為MS、ASTM或銷新加坡之訂單，若無技術指定優先用料，請優先使用國內料，勿使用ANFEN (OFP00406)-{.不符.} | 1. 製造標準為MS、ASTM或銷新加坡之訂單，若無技術指定優先用料，請優先使用國內料，勿使用ANFEN (OFP00406)-{.不符.} 2. 【提醒】！本單為直立式包裝，嚴禁鍍鋅或烤漆後以STAGGER捲取 (OFP00451)-{.不符.} 3. ※超耐候一系列用途要確認是否有英制公差需求，有英制公差需求時選配碼用ON027※ (OFP00680)-{.不符.} 4. ●依旭台背面（正面漆塗料）發泡黏著性不佳（CC250503），要確認背面是否要發泡● (OFP00739)-{.不符.} 5. 此經銷商有簽訂1/2厚度公差保證(無厚度變異),請調整冷軋與鍍鋅厚度公差管制範圍. 保證 ASTM 厚度公差 (OFP00180)-{.不符.} | 訂單:2510EFE009/007 CPL <生產備註> 事項如下 . 本單為烤漆背面大於等於25μ塗裝，軋延後不允許毛邊，請CPL注意修邊狀況 (RMK00124) . 【邊緣品質】此為烤漆背面25μ訂單，請加強檢視鋼捲：邊緣殘剪、側緣鋅渣或毛邊，因為會導致烤漆背面漆轉印正面 (RMK00126) . 除HGI/ HGL 訂單邊緣不噴油. 其餘皆側緣噴油 (RMK00285) . 【美加訂單生產注意事項-CPL】1.客戶美加地區訂單實施修邊刀最大使用顆數上限(20顆) (RMK00717) . 【美加訂單生產注意事項-CPL】2.排程備註:注意修邊品質與毛邊 (RMK00717) . 【美加訂單生產注意事項-CPL】3.去毛邊輥的管制：兩側壓力均設定1.0 kg/cm2 (RMK00717) | 訂單:2510EFE009/007 CR1 <生產備註> 事項如下 . 【邊緣品質】此為烤漆背面25μ訂單，請加強檢視鋼捲：邊緣殘剪、側緣鋅渣或毛邊，因為會導致烤漆背面漆轉印正面 (RMK00126) . 此經銷商保證平均厚度在1/2厚度公差內，厚度量測NG時，如單位長度符合範圍，請放行 (RMK00402) . 此客戶有保證 全板形 急峻度 ≦ 0.7% ( ≦ 12 I-UNIT ) (RMK00583) . 【美加訂單生產注意事項-CR】1.兩側各加開一個spot cooling增加冷卻效果。 (RMK00717) . 【美加訂單生產注意事項-CR】2.發生毛邊時，請降速生產減輕毛邊程度，暫留討論後再處置。 (RMK00717) | 訂單:2510EFE009/007 CR2 <生產備註> 事項如下 . 【邊緣品質】此為烤漆背面25μ訂單，請加強檢視鋼捲：邊緣殘剪、側緣鋅渣或毛邊，因為會導致烤漆背面漆轉印正面 (RMK00126) . 此經銷商保證平均厚度在1/2厚度公差內，厚度量測NG時，如單位長度符合範圍，請放行 (RMK00402) . 此客戶有保證 全板形 急峻度 ≦ 0.7% ( ≦ 12 I-UNIT ) (RMK00583) . 【美加訂單生產注意事項-CR】1.兩側各加開一個spot cooling增加冷卻效果。 (RMK00717) . 【美加訂單生產注意事項-CR】2.發生毛邊時，請降速生產減輕毛邊程度，暫留討論後再處置。 (RMK00717) | 訂單:2510EFE009/007 CG1 <生產備註> 事項如下 . 鍍鋅表面不可有鋅痕、壓痕、凹陷、及刮傷 、應變痕等。 (RMK00054) . 【邊緣品質】此為烤漆背面25μ訂單，請加強檢視鋼捲：邊緣殘剪、側緣鋅渣或毛邊，因為會導致烤漆背面漆轉印正面 (RMK00126) . 本單於烤漆正背面都塗裝正面漆，因此鍍鋅請管制背面表面品質比照正面 (RMK00363) . 此經銷商保證平均厚度在1/2厚度公差內，厚度量測NG時，如單位長度符合範圍，請放行 (RMK00402) . 鍍層 AZ150 (含) 以上 , 鋅花等級 C~E 目標D，避免鋅花晶界明顯後續造成烤漆點狀未塗漆。 (RMK00565) . 此客戶有保證 全板形 急峻度 ≦ 0.7% ( ≦ 12 I-UNIT ) (RMK00583) . 【美加訂單生產注意事項-CG1】副操確認完回控制室後，於生產排程鋼號旁簽名紀錄，以利後續追查(該排程生產完，排程單將保留)。 (RMK00717) . 【美加訂單生產注意事項-CG1】中央段副操每顆銲道出Pot時觀察銲道同時，確認Beaver Tail與鋼板接觸之Guide Roll羊毛氈狀況，並適時添加潤滑油(避免乾掉)。 (RMK00717) | 訂單:2510EFE009/007 CG2 <生產備註> 事項如下 . 鍍鋅表面不可有鋅痕、壓痕、凹陷、及刮傷 、應變痕等。 (RMK00054) . 【邊緣品質】此為烤漆背面25μ訂單，請加強檢視鋼捲：邊緣殘剪、側緣鋅渣或毛邊，因為會導致烤漆背面漆轉印正面 (RMK00126) . 本單於烤漆正背面都塗裝正面漆，因此鍍鋅請管制背面表面品質比照正面 (RMK00363) . 此經銷商保證平均厚度在1/2厚度公差內，厚度量測NG時，如單位長度符合範圍，請放行 (RMK00402) . 鍍層 AZ150 (含) 以上 , 鋅花等級 C~E 目標D，避免鋅花晶界明顯後續造成烤漆點狀未塗漆。 (RMK00565) . 此客戶有保證 全板形 急峻度 ≦ 0.7% ( ≦ 12 I-UNIT ) (RMK00583) . 【美加訂單生產注意事項-CG2】1.使用SUB-NOZZLE (RMK00717) | 訂單:2510EFE009/007 CC1 <生產備註> 事項如下 . 正面面漆(20U)及正面總膜厚(25U)要求管制90%以上之膜厚,未達標準降級. (RMK00054) . 若背面面漆(20U)及背面總膜厚(25U)時要求管制90%以上之膜厚,未達標準降級 (RMK00054) . 面漆=18U(90%)~請購基準22U(110%),標準板總膜厚=5+20U(100%面漆). (RMK00054) . 30CM*全寬*留1塊給LAB及1塊給塗料商, (RMK00054) . 【邊緣品質】此為烤漆背面25μ訂單，請加強檢視鋼捲：邊緣殘剪、側緣鋅渣或毛邊，因為會導致烤漆背面漆轉印正面 (RMK00126) . 【色差】1.1.此客戶對面漆(非B開頭之色碼)目視色差要求較高,請依限度樣本進行目視色差管制★--->發生過訴賠 (RMK00248) . 【色差】1.2.若針對特殊顏色需特別管理時，請品檢忽略1.1.的規定以特別規定為主 (RMK00248) . 此經銷商保證平均厚度在1/2厚度公差內，厚度量測NG時，如單位長度符合範圍，請放行 (RMK00402) . 【捲取】注意！本單為直立式包裝。禁用STAGGER捲取送包裝！送RCL重處理例外。 (RMK00512) . 【抽氣量】白色系在CC1生產時,FINISH抽氣量請設定250,如生產中發生色差b值異常升高,請股長再加大抽氣量因應 (RMK00560) . 此客戶有保證 全板形 急峻度 ≦ 0.7% ( ≦ 12 I-UNIT ) (RMK00583) . 【美加訂單生產注意事項-CCP】1.請烤漆入口依照正背面漆鋼捲投向規定進行鋼捲投入。 (RMK00717) . 【美加訂單生產注意事項-CCP】2.烤漆入口依照鋼捲投向規定進行鋼捲投入。(CR1/CG1 CR2/CG2-->正向入料。CR1/CG2 CR2/CG1-->反向入料) (RMK00717) . 【美加訂單生產注意事項-CCP】3.此訂單背面漆一律採Nature塗裝，塗裝黏度設定40秒以上 (RMK00717) | 訂單:2510EFE009/007 CC2 <生產備註> 事項如下 . 正面面漆(20U)及正面總膜厚(25U)要求管制90%以上之膜厚,未達標準降級. (RMK00054) . 若背面面漆(20U)及背面總膜厚(25U)時要求管制90%以上之膜厚,未達標準降級 (RMK00054) . 面漆=18U(90%)~請購基準22U(110%),標準板總膜厚=5+20U(100%面漆). (RMK00054) . 30CM*全寬*留1塊給LAB及1塊給塗料商, (RMK00054) . 【邊緣品質】此為烤漆背面25μ訂單，請加強檢視鋼捲：邊緣殘剪、側緣鋅渣或毛邊，因為會導致烤漆背面漆轉印正面 (RMK00126) . 【色差】1.1.此客戶對面漆(非B開頭之色碼)目視色差要求較高,請依限度樣本進行目視色差管制★--->發生過訴賠 (RMK00248) . 【色差】1.2.若針對特殊顏色需特別管理時，請品檢忽略1.1.的規定以特別規定為主 (RMK00248) . 此經銷商保證平均厚度在1/2厚度公差內，厚度量測NG時，如單位長度符合範圍，請放行 (RMK00402) . 【捲取】注意！本單為直立式包裝。禁用STAGGER捲取送包裝！送RCL重處理例外。 (RMK00512) . 【抽氣量】白色系在CC1生產時,FINISH抽氣量請設定250,如生產中發生色差b值異常升高,請股長再加大抽氣量因應 (RMK00560) . 此客戶有保證 全板形 急峻度 ≦ 0.7% ( ≦ 12 I-UNIT ) (RMK00583) . 【美加訂單生產注意事項-CCP】1.請烤漆入口依照正背面漆鋼捲投向規定進行鋼捲投入。 (RMK00717) . 【美加訂單生產注意事項-CCP】2.烤漆入口依照鋼捲投向規定進行鋼捲投入。(CR1/CG1 CR2/CG2-->正向入料。CR1/CG2 CR2/CG1-->反向入料) (RMK00717) . 【美加訂單生產注意事項-CCP】3.此訂單背面漆一律採Nature塗裝，塗裝黏度設定40秒以上 (RMK00717) | 訂單:2510EFE009/007 RCL <生產備註> 事項如下 . 【捲取】注意！本單為直立式包裝。禁用STAGGER捲取送包裝！送RCL重處理例外。 (RMK00512) | 訂單:2510EFE009/007 CCPK 無 <生產備註> 事項 | 訂單:2510EFE009/007 CGQC <品檢備註> 事項如下 . 【邊緣品質】此為烤漆背面25μ訂單，請加強檢視鋼捲：邊緣殘剪、側緣鋅渣或毛邊，因為會導致烤漆背面漆轉印正面 (RMK00126) . 本單於烤漆正背面都塗裝正面漆，因此鍍鋅請管制背面表面品質比照正面 (RMK00363) . 鍍層 AZ150 (含) 以上 , 鋅花等級 C~E 目標D，避免鋅花晶界明顯後續造成烤漆點狀未塗漆。 (RMK00565) | 訂單:2510EFE009/007 CCQC <品檢備註> 事項如下 . 【邊緣品質】此為烤漆背面25μ訂單，請加強檢視鋼捲：邊緣殘剪、側緣鋅渣或毛邊，因為會導致烤漆背面漆轉印正面 (RMK00126) . 【色差】1.1.此客戶對面漆(非B開頭之色碼)目視色差要求較高,請依限度樣本進行目視色差管制★--->發生過訴賠 (RMK00248) . 【色差】1.2.若針對特殊顏色需特別管理時，請品檢忽略1.1.的規定以特別規定為主 (RMK00248) . 【捲取】注意！本單為直立式包裝。禁用STAGGER捲取送包裝！送RCL重處理例外。 (RMK00512) | 訂單:2510EFE009/007 TOL 無 <生產備註> 事項 |  | 訂單 2510EFE009/007 修改記錄如下: 20250918 09:43:03 (06023) 退火碼: >> H2, 用途碼: >> COG003, 背面標示: >> S000, 訂單背面顏色(五碼): >> SYH46, 背面漆膜厚: >> 25, 背面漆塗漆型式幾塗幾烤: >> 2, 鉻酸鹽: >> Z, 訂單厚度: >> 0.02, 訂單重: >> 40, 重量容許率(下限): >> 10, 重量容許率(上限): >> 10, 訂單寬度: >> 43, 鍍製方式: >> AC, 鋼捲內徑: >> 508, 鋼捲下限重: >> 3, 鋼捲上限重: >> 4.5, 壓花條件碼: >> -, 表面花紋: >> R, 綠色識別碼: >> -, 印刷輥號: >> -, 產品代碼: >> PPGL, 皮膜碼: >> -, 單位別: >> I, 油品種類: >> Z, 塗油量: >> Z, 包裝代碼: >> E0 , 保護膜碼: >> -, 客戶試片取樣型式: >> -, 調質碼: >> S, 套筒碼: >> P , 規格: >> A792SSGR80, 製造標準: >> ASTM, 表面處理劑種類: >> Z, 表面處理劑塗佈量: >> Z, 伸長率測試: >> N, 硬度測試碼: >> N, 抗拉強度測試: >> N, 降伏強度測試: >> N, 訂單正面顏色(五碼): >> SWH5V, 正面漆膜厚: >> 25, 正面漆塗漆型式幾塗幾烤: >> 2, 修邊碼: >> Y, 重量碼: >> AW, 鋼捲捲向: >> O, 鍍層碼: >> AZ50, | F:保證1/2 ASTM 厚度公差
PPGL | 2510EFE009/008 |  | 1. 製造標準為MS、ASTM或銷新加坡之訂單，若無技術指定優先用料，請優先使用國內料，勿使用ANFEN (OFP00406)-{.不符.} | 1. 製造標準為MS、ASTM或銷新加坡之訂單，若無技術指定優先用料，請優先使用國內料，勿使用ANFEN (OFP00406)-{.不符.} 2. 【提醒】！本單為直立式包裝，嚴禁鍍鋅或烤漆後以STAGGER捲取 (OFP00451)-{.不符.} 3. ※超耐候一系列用途要確認是否有英制公差需求，有英制公差需求時選配碼用ON027※ (OFP00680)-{.不符.} 4. 此經銷商有簽訂1/2厚度公差保證(無厚度變異),請調整冷軋與鍍鋅厚度公差管制範圍. 保證 ASTM 厚度公差 (OFP00180)-{.不符.} | 訂單:2510EFE009/008 CPL <生產備註> 事項如下 . 除HGI/ HGL 訂單邊緣不噴油. 其餘皆側緣噴油 (RMK00285) . 【美加訂單生產注意事項-CPL】1.客戶美加地區訂單實施修邊刀最大使用顆數上限(20顆) (RMK00717) . 【美加訂單生產注意事項-CPL】2.排程備註:注意修邊品質與毛邊 (RMK00717) . 【美加訂單生產注意事項-CPL】3.去毛邊輥的管制：兩側壓力均設定1.0 kg/cm2 (RMK00717) | 訂單:2510EFE009/008 CR1 <生產備註> 事項如下 . 此經銷商保證平均厚度在1/2厚度公差內，厚度量測NG時，如單位長度符合範圍，請放行 (RMK00402) . 此客戶有保證 全板形 急峻度 ≦ 0.7% ( ≦ 12 I-UNIT ) (RMK00583) . 【美加訂單生產注意事項-CR】1.兩側各加開一個spot cooling增加冷卻效果。 (RMK00717) . 【美加訂單生產注意事項-CR】2.發生毛邊時，請降速生產減輕毛邊程度，暫留討論後再處置。 (RMK00717) | 訂單:2510EFE009/008 CR2 <生產備註> 事項如下 . 此經銷商保證平均厚度在1/2厚度公差內，厚度量測NG時，如單位長度符合範圍，請放行 (RMK00402) . 此客戶有保證 全板形 急峻度 ≦ 0.7% ( ≦ 12 I-UNIT ) (RMK00583) . 【美加訂單生產注意事項-CR】1.兩側各加開一個spot cooling增加冷卻效果。 (RMK00717) . 【美加訂單生產注意事項-CR】2.發生毛邊時，請降速生產減輕毛邊程度，暫留討論後再處置。 (RMK00717) | 訂單:2510EFE009/008 CG1 <生產備註> 事項如下 . 鍍鋅表面不可有鋅痕、壓痕、凹陷、及刮傷 、應變痕等。 (RMK00054) . 此經銷商保證平均厚度在1/2厚度公差內，厚度量測NG時，如單位長度符合範圍，請放行 (RMK00402) . 鍍層 AZ150 (含) 以上 , 鋅花等級 C~E 目標D，避免鋅花晶界明顯後續造成烤漆點狀未塗漆。 (RMK00565) . 此客戶有保證 全板形 急峻度 ≦ 0.7% ( ≦ 12 I-UNIT ) (RMK00583) . 【美加訂單生產注意事項-CG1】副操確認完回控制室後，於生產排程鋼號旁簽名紀錄，以利後續追查(該排程生產完，排程單將保留)。 (RMK00717) . 【美加訂單生產注意事項-CG1】中央段副操每顆銲道出Pot時觀察銲道同時，確認Beaver Tail與鋼板接觸之Guide Roll羊毛氈狀況，並適時添加潤滑油(避免乾掉)。 (RMK00717) | 訂單:2510EFE009/008 CG2 <生產備註> 事項如下 . 鍍鋅表面不可有鋅痕、壓痕、凹陷、及刮傷 、應變痕等。 (RMK00054) . 此經銷商保證平均厚度在1/2厚度公差內，厚度量測NG時，如單位長度符合範圍，請放行 (RMK00402) . 鍍層 AZ150 (含) 以上 , 鋅花等級 C~E 目標D，避免鋅花晶界明顯後續造成烤漆點狀未塗漆。 (RMK00565) . 此客戶有保證 全板形 急峻度 ≦ 0.7% ( ≦ 12 I-UNIT ) (RMK00583) . 【美加訂單生產注意事項-CG2】1.使用SUB-NOZZLE (RMK00717) | 訂單:2510EFE009/008 CC1 <生產備註> 事項如下 . 正面面漆(20U)及正面總膜厚(25U)要求管制90%以上之膜厚,未達標準降級. (RMK00054) . 若背面面漆(20U)及背面總膜厚(25U)時要求管制90%以上之膜厚,未達標準降級 (RMK00054) . 面漆=18U(90%)~請購基準22U(110%),標準板總膜厚=5+20U(100%面漆). (RMK00054) . 30CM*全寬*留1塊給LAB及1塊給塗料商, (RMK00054) . 【色差】1.1.此客戶對面漆(非B開頭之色碼)目視色差要求較高,請依限度樣本進行目視色差管制★--->發生過訴賠 (RMK00248) . 【色差】1.2.若針對特殊顏色需特別管理時，請品檢忽略1.1.的規定以特別規定為主 (RMK00248) . 此經銷商保證平均厚度在1/2厚度公差內，厚度量測NG時，如單位長度符合範圍，請放行 (RMK00402) . 【捲取】注意！本單為直立式包裝。禁用STAGGER捲取送包裝！送RCL重處理例外。 (RMK00512) . 此客戶有保證 全板形 急峻度 ≦ 0.7% ( ≦ 12 I-UNIT ) (RMK00583) . 【美加訂單生產注意事項-CCP】1.請烤漆入口依照正背面漆鋼捲投向規定進行鋼捲投入。 (RMK00717) . 【美加訂單生產注意事項-CCP】2.烤漆入口依照鋼捲投向規定進行鋼捲投入。(CR1/CG1 CR2/CG2-->正向入料。CR1/CG2 CR2/CG1-->反向入料) (RMK00717) . 【美加訂單生產注意事項-CCP】3.此訂單背面漆一律採Nature塗裝，塗裝黏度設定40秒以上 (RMK00717) | 訂單:2510EFE009/008 CC2 <生產備註> 事項如下 . 正面面漆(20U)及正面總膜厚(25U)要求管制90%以上之膜厚,未達標準降級. (RMK00054) . 若背面面漆(20U)及背面總膜厚(25U)時要求管制90%以上之膜厚,未達標準降級 (RMK00054) . 面漆=18U(90%)~請購基準22U(110%),標準板總膜厚=5+20U(100%面漆). (RMK00054) . 30CM*全寬*留1塊給LAB及1塊給塗料商, (RMK00054) . 【色差】1.1.此客戶對面漆(非B開頭之色碼)目視色差要求較高,請依限度樣本進行目視色差管制★--->發生過訴賠 (RMK00248) . 【色差】1.2.若針對特殊顏色需特別管理時，請品檢忽略1.1.的規定以特別規定為主 (RMK00248) . 此經銷商保證平均厚度在1/2厚度公差內，厚度量測NG時，如單位長度符合範圍，請放行 (RMK00402) . 【捲取】注意！本單為直立式包裝。禁用STAGGER捲取送包裝！送RCL重處理例外。 (RMK00512) . 此客戶有保證 全板形 急峻度 ≦ 0.7% ( ≦ 12 I-UNIT ) (RMK00583) . 【美加訂單生產注意事項-CCP】1.請烤漆入口依照正背面漆鋼捲投向規定進行鋼捲投入。 (RMK00717) . 【美加訂單生產注意事項-CCP】2.烤漆入口依照鋼捲投向規定進行鋼捲投入。(CR1/CG1 CR2/CG2-->正向入料。CR1/CG2 CR2/CG1-->反向入料) (RMK00717) . 【美加訂單生產注意事項-CCP】3.此訂單背面漆一律採Nature塗裝，塗裝黏度設定40秒以上 (RMK00717) | 訂單:2510EFE009/008 RCL <生產備註> 事項如下 . 【捲取】注意！本單為直立式包裝。禁用STAGGER捲取送包裝！送RCL重處理例外。 (RMK00512) | 訂單:2510EFE009/008 CCPK 無 <生產備註> 事項 | 訂單:2510EFE009/008 CGQC <品檢備註> 事項如下 . 鍍層 AZ150 (含) 以上 , 鋅花等級 C~E 目標D，避免鋅花晶界明顯後續造成烤漆點狀未塗漆。 (RMK00565) | 訂單:2510EFE009/008 CCQC <品檢備註> 事項如下 . 【色差】1.1.此客戶對面漆(非B開頭之色碼)目視色差要求較高,請依限度樣本進行目視色差管制★--->發生過訴賠 (RMK00248) . 【色差】1.2.若針對特殊顏色需特別管理時，請品檢忽略1.1.的規定以特別規定為主 (RMK00248) . 【捲取】注意！本單為直立式包裝。禁用STAGGER捲取送包裝！送RCL重處理例外。 (RMK00512) | 訂單:2510EFE009/008 TOL 無 <生產備註> 事項 |  | 訂單 2510EFE009/008 修改記錄如下: 20250918 09:43:05 (06023) 退火碼: >> H2, 用途碼: >> COG003, 背面標示: >> S000, 訂單背面顏色(五碼): >> BW73Z, 背面漆膜厚: >> NOM, 背面漆塗漆型式幾塗幾烤: >> 2, 鉻酸鹽: >> Z, 訂單厚度: >> 0.02, 訂單重: >> 20, 重量容許率(下限): >> 10, 重量容許率(上限): >> 10, 訂單寬度: >> 43, 鍍製方式: >> AC, 鋼捲內徑: >> 508, 鋼捲下限重: >> 3, 鋼捲上限重: >> 4.5, 壓花條件碼: >> -, 表面花紋: >> R, 綠色識別碼: >> -, 印刷輥號: >> -, 產品代碼: >> PPGL, 皮膜碼: >> -, 單位別: >> I, 油品種類: >> Z, 塗油量: >> Z, 包裝代碼: >> E0 , 保護膜碼: >> -, 客戶試片取樣型式: >> -, 調質碼: >> S, 套筒碼: >> P , 規格: >> A792SSGR80, 製造標準: >> ASTM, 表面處理劑種類: >> Z, 表面處理劑塗佈量: >> Z, 伸長率測試: >> N, 硬度測試碼: >> N, 抗拉強度測試: >> N, 降伏強度測試: >> N, 厚度變異: >> 0, 訂單正面顏色(五碼): >> SLH46, 正面漆膜厚: >> 25, 正面漆塗漆型式幾塗幾烤: >> 2, 修邊碼: >> Y, 重量碼: >> AW, 鋼捲捲向: >> O, 鍍層碼: >> AZ50, | F:保證1/2 ASTM 厚度公差
PPGL | 2510EFE009/009 |  | 1. 製造標準為MS、ASTM或銷新加坡之訂單，若無技術指定優先用料，請優先使用國內料，勿使用ANFEN (OFP00406)-{.不符.} | 1. 製造標準為MS、ASTM或銷新加坡之訂單，若無技術指定優先用料，請優先使用國內料，勿使用ANFEN (OFP00406)-{.不符.} 2. 【提醒】！本單為直立式包裝，嚴禁鍍鋅或烤漆後以STAGGER捲取 (OFP00451)-{.不符.} 3. ※超耐候一系列用途要確認是否有英制公差需求，有英制公差需求時選配碼用ON027※ (OFP00680)-{.不符.} 4. 此經銷商有簽訂1/2厚度公差保證(無厚度變異),請調整冷軋與鍍鋅厚度公差管制範圍. 保證 ASTM 厚度公差 (OFP00180)-{.不符.} | 訂單:2510EFE009/009 CPL <生產備註> 事項如下 . 除HGI/ HGL 訂單邊緣不噴油. 其餘皆側緣噴油 (RMK00285) . 【美加訂單生產注意事項-CPL】1.客戶美加地區訂單實施修邊刀最大使用顆數上限(20顆) (RMK00717) . 【美加訂單生產注意事項-CPL】2.排程備註:注意修邊品質與毛邊 (RMK00717) . 【美加訂單生產注意事項-CPL】3.去毛邊輥的管制：兩側壓力均設定1.0 kg/cm2 (RMK00717) | 訂單:2510EFE009/009 CR1 <生產備註> 事項如下 . 此經銷商保證平均厚度在1/2厚度公差內，厚度量測NG時，如單位長度符合範圍，請放行 (RMK00402) . 此客戶有保證 全板形 急峻度 ≦ 0.7% ( ≦ 12 I-UNIT ) (RMK00583) . 【美加訂單生產注意事項-CR】1.兩側各加開一個spot cooling增加冷卻效果。 (RMK00717) . 【美加訂單生產注意事項-CR】2.發生毛邊時，請降速生產減輕毛邊程度，暫留討論後再處置。 (RMK00717) | 訂單:2510EFE009/009 CR2 <生產備註> 事項如下 . 此經銷商保證平均厚度在1/2厚度公差內，厚度量測NG時，如單位長度符合範圍，請放行 (RMK00402) . 此客戶有保證 全板形 急峻度 ≦ 0.7% ( ≦ 12 I-UNIT ) (RMK00583) . 【美加訂單生產注意事項-CR】1.兩側各加開一個spot cooling增加冷卻效果。 (RMK00717) . 【美加訂單生產注意事項-CR】2.發生毛邊時，請降速生產減輕毛邊程度，暫留討論後再處置。 (RMK00717) | 訂單:2510EFE009/009 CG1 <生產備註> 事項如下 . 鍍鋅表面不可有鋅痕、壓痕、凹陷、及刮傷 、應變痕等。 (RMK00054) . 此經銷商保證平均厚度在1/2厚度公差內，厚度量測NG時，如單位長度符合範圍，請放行 (RMK00402) . 此客戶有保證 全板形 急峻度 ≦ 0.7% ( ≦ 12 I-UNIT ) (RMK00583) . 【美加訂單生產注意事項-CG1】副操確認完回控制室後，於生產排程鋼號旁簽名紀錄，以利後續追查(該排程生產完，排程單將保留)。 (RMK00717) . 【美加訂單生產注意事項-CG1】中央段副操每顆銲道出Pot時觀察銲道同時，確認Beaver Tail與鋼板接觸之Guide Roll羊毛氈狀況，並適時添加潤滑油(避免乾掉)。 (RMK00717) | 訂單:2510EFE009/009 CG2 <生產備註> 事項如下 . 鍍鋅表面不可有鋅痕、壓痕、凹陷、及刮傷 、應變痕等。 (RMK00054) . 此經銷商保證平均厚度在1/2厚度公差內，厚度量測NG時，如單位長度符合範圍，請放行 (RMK00402) . 此客戶有保證 全板形 急峻度 ≦ 0.7% ( ≦ 12 I-UNIT ) (RMK00583) . 【美加訂單生產注意事項-CG2】1.使用SUB-NOZZLE (RMK00717) | 訂單:2510EFE009/009 CC1 <生產備註> 事項如下 . 正面面漆(20U)及正面總膜厚(25U)要求管制90%以上之膜厚,未達標準降級. (RMK00054) . 若背面面漆(20U)及背面總膜厚(25U)時要求管制90%以上之膜厚,未達標準降級 (RMK00054) . 面漆=18U(90%)~請購基準22U(110%),標準板總膜厚=5+20U(100%面漆). (RMK00054) . 30CM*全寬*留1塊給LAB及1塊給塗料商, (RMK00054) . 【色差】1.1.此客戶對面漆(非B開頭之色碼)目視色差要求較高,請依限度樣本進行目視色差管制★--->發生過訴賠 (RMK00248) . 【色差】1.2.若針對特殊顏色需特別管理時，請品檢忽略1.1.的規定以特別規定為主 (RMK00248) . 此經銷商保證平均厚度在1/2厚度公差內，厚度量測NG時，如單位長度符合範圍，請放行 (RMK00402) . 【捲取】注意！本單為直立式包裝。禁用STAGGER捲取送包裝！送RCL重處理例外。 (RMK00512) . 此客戶有保證 全板形 急峻度 ≦ 0.7% ( ≦ 12 I-UNIT ) (RMK00583) . 【美加訂單生產注意事項-CCP】1.請烤漆入口依照正背面漆鋼捲投向規定進行鋼捲投入。 (RMK00717) . 【美加訂單生產注意事項-CCP】2.烤漆入口依照鋼捲投向規定進行鋼捲投入。(CR1/CG1 CR2/CG2-->正向入料。CR1/CG2 CR2/CG1-->反向入料) (RMK00717) . 【美加訂單生產注意事項-CCP】3.此訂單背面漆一律採Nature塗裝，塗裝黏度設定40秒以上 (RMK00717) | 訂單:2510EFE009/009 CC2 <生產備註> 事項如下 . 正面面漆(20U)及正面總膜厚(25U)要求管制90%以上之膜厚,未達標準降級. (RMK00054) . 若背面面漆(20U)及背面總膜厚(25U)時要求管制90%以上之膜厚,未達標準降級 (RMK00054) . 面漆=18U(90%)~請購基準22U(110%),標準板總膜厚=5+20U(100%面漆). (RMK00054) . 30CM*全寬*留1塊給LAB及1塊給塗料商, (RMK00054) . 【色差】1.1.此客戶對面漆(非B開頭之色碼)目視色差要求較高,請依限度樣本進行目視色差管制★--->發生過訴賠 (RMK00248) . 【色差】1.2.若針對特殊顏色需特別管理時，請品檢忽略1.1.的規定以特別規定為主 (RMK00248) . 此經銷商保證平均厚度在1/2厚度公差內，厚度量測NG時，如單位長度符合範圍，請放行 (RMK00402) . 【捲取】注意！本單為直立式包裝。禁用STAGGER捲取送包裝！送RCL重處理例外。 (RMK00512) . 此客戶有保證 全板形 急峻度 ≦ 0.7% ( ≦ 12 I-UNIT ) (RMK00583) . 【美加訂單生產注意事項-CCP】1.請烤漆入口依照正背面漆鋼捲投向規定進行鋼捲投入。 (RMK00717) . 【美加訂單生產注意事項-CCP】2.烤漆入口依照鋼捲投向規定進行鋼捲投入。(CR1/CG1 CR2/CG2-->正向入料。CR1/CG2 CR2/CG1-->反向入料) (RMK00717) . 【美加訂單生產注意事項-CCP】3.此訂單背面漆一律採Nature塗裝，塗裝黏度設定40秒以上 (RMK00717) | 訂單:2510EFE009/009 RCL <生產備註> 事項如下 . 【捲取】注意！本單為直立式包裝。禁用STAGGER捲取送包裝！送RCL重處理例外。 (RMK00512) | 訂單:2510EFE009/009 CCPK 無 <生產備註> 事項 | 訂單:2510EFE009/009 CGQC 無 <品檢備註> 事項 | 訂單:2510EFE009/009 CCQC <品檢備註> 事項如下 . 【色差】1.1.此客戶對面漆(非B開頭之色碼)目視色差要求較高,請依限度樣本進行目視色差管制★--->發生過訴賠 (RMK00248) . 【色差】1.2.若針對特殊顏色需特別管理時，請品檢忽略1.1.的規定以特別規定為主 (RMK00248) . 【捲取】注意！本單為直立式包裝。禁用STAGGER捲取送包裝！送RCL重處理例外。 (RMK00512) | 訂單:2510EFE009/009 TOL 無 <生產備註> 事項 |  | 訂單 2510EFE009/009 修改記錄如下: 20250918 09:43:08 (06023) 退火碼: >> S1, 用途碼: >> COG003, 背面標示: >> S000, 訂單背面顏色(五碼): >> BW73Z, 背面漆膜厚: >> NOM, 背面漆塗漆型式幾塗幾烤: >> 2, 鉻酸鹽: >> Z, 訂單厚度: >> 0.02, 訂單重: >> 40, 重量容許率(下限): >> 10, 重量容許率(上限): >> 10, 訂單寬度: >> 48, 鍍製方式: >> AC, 鋼捲內徑: >> 508, 鋼捲下限重: >> 3, 鋼捲上限重: >> 4.5, 壓花條件碼: >> -, 表面花紋: >> R, 綠色識別碼: >> -, 印刷輥號: >> -, 產品代碼: >> PPGL, 皮膜碼: >> -, 單位別: >> I, 油品種類: >> Z, 塗油量: >> Z, 包裝代碼: >> E0 , 保護膜碼: >> -, 客戶試片取樣型式: >> -, 調質碼: >> S, 套筒碼: >> P , 規格: >> A792SSGR33, 製造標準: >> ASTM, 表面處理劑種類: >> Z, 表面處理劑塗佈量: >> Z, 伸長率測試: >> N, 硬度測試碼: >> N, 抗拉強度測試: >> N, 降伏強度測試: >> N, 厚度變異: >> 0, 訂單正面顏色(五碼): >> SBH87, 正面漆膜厚: >> 25, 正面漆塗漆型式幾塗幾烤: >> 2, 修邊碼: >> Y, 重量碼: >> AW, 鋼捲捲向: >> O, 鍍層碼: >> AZ50, | F:保證1/2 ASTM 厚度公差
PPGL | 2510EFE009/010 |  | 1. 製造標準為MS、ASTM或銷新加坡之訂單，若無技術指定優先用料，請優先使用國內料，勿使用ANFEN (OFP00406)-{.不符.} | 1. 製造標準為MS、ASTM或銷新加坡之訂單，若無技術指定優先用料，請優先使用國內料，勿使用ANFEN (OFP00406)-{.不符.} 2. 【提醒】！本單為直立式包裝，嚴禁鍍鋅或烤漆後以STAGGER捲取 (OFP00451)-{.不符.} 3. ※超耐候一系列用途要確認是否有英制公差需求，有英制公差需求時選配碼用ON027※ (OFP00680)-{.不符.} 4. 此經銷商有簽訂1/2厚度公差保證(無厚度變異),請調整冷軋與鍍鋅厚度公差管制範圍. 保證 ASTM 厚度公差 (OFP00180)-{.不符.} | 訂單:2510EFE009/010 CPL <生產備註> 事項如下 . 除HGI/ HGL 訂單邊緣不噴油. 其餘皆側緣噴油 (RMK00285) . 【美加訂單生產注意事項-CPL】1.客戶美加地區訂單實施修邊刀最大使用顆數上限(20顆) (RMK00717) . 【美加訂單生產注意事項-CPL】2.排程備註:注意修邊品質與毛邊 (RMK00717) . 【美加訂單生產注意事項-CPL】3.去毛邊輥的管制：兩側壓力均設定1.0 kg/cm2 (RMK00717) | 訂單:2510EFE009/010 CR1 <生產備註> 事項如下 . 此經銷商保證平均厚度在1/2厚度公差內，厚度量測NG時，如單位長度符合範圍，請放行 (RMK00402) . 此客戶有保證 全板形 急峻度 ≦ 0.7% ( ≦ 12 I-UNIT ) (RMK00583) . 【美加訂單生產注意事項-CR】1.兩側各加開一個spot cooling增加冷卻效果。 (RMK00717) . 【美加訂單生產注意事項-CR】2.發生毛邊時，請降速生產減輕毛邊程度，暫留討論後再處置。 (RMK00717) | 訂單:2510EFE009/010 CR2 <生產備註> 事項如下 . 此經銷商保證平均厚度在1/2厚度公差內，厚度量測NG時，如單位長度符合範圍，請放行 (RMK00402) . 此客戶有保證 全板形 急峻度 ≦ 0.7% ( ≦ 12 I-UNIT ) (RMK00583) . 【美加訂單生產注意事項-CR】1.兩側各加開一個spot cooling增加冷卻效果。 (RMK00717) . 【美加訂單生產注意事項-CR】2.發生毛邊時，請降速生產減輕毛邊程度，暫留討論後再處置。 (RMK00717) | 訂單:2510EFE009/010 CG1 <生產備註> 事項如下 . 鍍鋅表面不可有鋅痕、壓痕、凹陷、及刮傷 、應變痕等。 (RMK00054) . 此經銷商保證平均厚度在1/2厚度公差內，厚度量測NG時，如單位長度符合範圍，請放行 (RMK00402) . 此客戶有保證 全板形 急峻度 ≦ 0.7% ( ≦ 12 I-UNIT ) (RMK00583) . 【美加訂單生產注意事項-CG1】副操確認完回控制室後，於生產排程鋼號旁簽名紀錄，以利後續追查(該排程生產完，排程單將保留)。 (RMK00717) . 【美加訂單生產注意事項-CG1】中央段副操每顆銲道出Pot時觀察銲道同時，確認Beaver Tail與鋼板接觸之Guide Roll羊毛氈狀況，並適時添加潤滑油(避免乾掉)。 (RMK00717) | 訂單:2510EFE009/010 CG2 <生產備註> 事項如下 . 鍍鋅表面不可有鋅痕、壓痕、凹陷、及刮傷 、應變痕等。 (RMK00054) . 此經銷商保證平均厚度在1/2厚度公差內，厚度量測NG時，如單位長度符合範圍，請放行 (RMK00402) . 此客戶有保證 全板形 急峻度 ≦ 0.7% ( ≦ 12 I-UNIT ) (RMK00583) . 【美加訂單生產注意事項-CG2】1.使用SUB-NOZZLE (RMK00717) | 訂單:2510EFE009/010 CC1 <生產備註> 事項如下 . 正面面漆(20U)及正面總膜厚(25U)要求管制90%以上之膜厚,未達標準降級. (RMK00054) . 若背面面漆(20U)及背面總膜厚(25U)時要求管制90%以上之膜厚,未達標準降級 (RMK00054) . 面漆=18U(90%)~請購基準22U(110%),標準板總膜厚=5+20U(100%面漆). (RMK00054) . 30CM*全寬*留1塊給LAB及1塊給塗料商, (RMK00054) . 【色差】1.1.此客戶對面漆(非B開頭之色碼)目視色差要求較高,請依限度樣本進行目視色差管制★--->發生過訴賠 (RMK00248) . 【色差】1.2.若針對特殊顏色需特別管理時，請品檢忽略1.1.的規定以特別規定為主 (RMK00248) . 此經銷商保證平均厚度在1/2厚度公差內，厚度量測NG時，如單位長度符合範圍，請放行 (RMK00402) . 【捲取】注意！本單為直立式包裝。禁用STAGGER捲取送包裝！送RCL重處理例外。 (RMK00512) . 此客戶有保證 全板形 急峻度 ≦ 0.7% ( ≦ 12 I-UNIT ) (RMK00583) . 【美加訂單生產注意事項-CCP】1.請烤漆入口依照正背面漆鋼捲投向規定進行鋼捲投入。 (RMK00717) . 【美加訂單生產注意事項-CCP】2.烤漆入口依照鋼捲投向規定進行鋼捲投入。(CR1/CG1 CR2/CG2-->正向入料。CR1/CG2 CR2/CG1-->反向入料) (RMK00717) . 【美加訂單生產注意事項-CCP】3.此訂單背面漆一律採Nature塗裝，塗裝黏度設定40秒以上 (RMK00717) | 訂單:2510EFE009/010 CC2 <生產備註> 事項如下 . 正面面漆(20U)及正面總膜厚(25U)要求管制90%以上之膜厚,未達標準降級. (RMK00054) . 若背面面漆(20U)及背面總膜厚(25U)時要求管制90%以上之膜厚,未達標準降級 (RMK00054) . 面漆=18U(90%)~請購基準22U(110%),標準板總膜厚=5+20U(100%面漆). (RMK00054) . 30CM*全寬*留1塊給LAB及1塊給塗料商, (RMK00054) . 【色差】1.1.此客戶對面漆(非B開頭之色碼)目視色差要求較高,請依限度樣本進行目視色差管制★--->發生過訴賠 (RMK00248) . 【色差】1.2.若針對特殊顏色需特別管理時，請品檢忽略1.1.的規定以特別規定為主 (RMK00248) . 此經銷商保證平均厚度在1/2厚度公差內，厚度量測NG時，如單位長度符合範圍，請放行 (RMK00402) . 【捲取】注意！本單為直立式包裝。禁用STAGGER捲取送包裝！送RCL重處理例外。 (RMK00512) . 此客戶有保證 全板形 急峻度 ≦ 0.7% ( ≦ 12 I-UNIT ) (RMK00583) . 【美加訂單生產注意事項-CCP】1.請烤漆入口依照正背面漆鋼捲投向規定進行鋼捲投入。 (RMK00717) . 【美加訂單生產注意事項-CCP】2.烤漆入口依照鋼捲投向規定進行鋼捲投入。(CR1/CG1 CR2/CG2-->正向入料。CR1/CG2 CR2/CG1-->反向入料) (RMK00717) . 【美加訂單生產注意事項-CCP】3.此訂單背面漆一律採Nature塗裝，塗裝黏度設定40秒以上 (RMK00717) | 訂單:2510EFE009/010 RCL <生產備註> 事項如下 . 【捲取】注意！本單為直立式包裝。禁用STAGGER捲取送包裝！送RCL重處理例外。 (RMK00512) | 訂單:2510EFE009/010 CCPK 無 <生產備註> 事項 | 訂單:2510EFE009/010 CGQC 無 <品檢備註> 事項 | 訂單:2510EFE009/010 CCQC <品檢備註> 事項如下 . 【色差】1.1.此客戶對面漆(非B開頭之色碼)目視色差要求較高,請依限度樣本進行目視色差管制★--->發生過訴賠 (RMK00248) . 【色差】1.2.若針對特殊顏色需特別管理時，請品檢忽略1.1.的規定以特別規定為主 (RMK00248) . 【捲取】注意！本單為直立式包裝。禁用STAGGER捲取送包裝！送RCL重處理例外。 (RMK00512) | 訂單:2510EFE009/010 TOL 無 <生產備註> 事項 |  | 訂單 2510EFE009/010 修改記錄如下: 20250918 09:43:10 (06023) 退火碼: >> S1, 用途碼: >> COG003, 背面標示: >> S000, 訂單背面顏色(五碼): >> BW73Z, 背面漆膜厚: >> NOM, 背面漆塗漆型式幾塗幾烤: >> 2, 鉻酸鹽: >> Z, 訂單厚度: >> 0.02, 訂單重: >> 40, 重量容許率(下限): >> 10, 重量容許率(上限): >> 10, 訂單寬度: >> 48, 鍍製方式: >> AC, 鋼捲內徑: >> 508, 鋼捲下限重: >> 3, 鋼捲上限重: >> 4.5, 壓花條件碼: >> -, 表面花紋: >> R, 綠色識別碼: >> -, 印刷輥號: >> -, 產品代碼: >> PPGL, 皮膜碼: >> -, 單位別: >> I, 油品種類: >> Z, 塗油量: >> Z, 包裝代碼: >> E0 , 保護膜碼: >> -, 客戶試片取樣型式: >> -, 調質碼: >> S, 套筒碼: >> P , 規格: >> A792SSGR33, 製造標準: >> ASTM, 表面處理劑種類: >> Z, 表面處理劑塗佈量: >> Z, 伸長率測試: >> N, 硬度測試碼: >> N, 抗拉強度測試: >> N, 降伏強度測試: >> N, 厚度變異: >> 0, 訂單正面顏色(五碼): >> SBH78, 正面漆膜厚: >> 25, 正面漆塗漆型式幾塗幾烤: >> 2, 修邊碼: >> Y, 重量碼: >> AW, 鋼捲捲向: >> O, 鍍層碼: >> AZ50, | F:保證1/2 ASTM 厚度公差
PPGL | 2510EFE009/011 |  | 1. 製造標準為MS、ASTM或銷新加坡之訂單，若無技術指定優先用料，請優先使用國內料，勿使用ANFEN (OFP00406)-{.不符.} | 1. 製造標準為MS、ASTM或銷新加坡之訂單，若無技術指定優先用料，請優先使用國內料，勿使用ANFEN (OFP00406)-{.不符.} 2. 【提醒】！本單為直立式包裝，嚴禁鍍鋅或烤漆後以STAGGER捲取 (OFP00451)-{.不符.} 3. ※超耐候一系列用途要確認是否有英制公差需求，有英制公差需求時選配碼用ON027※ (OFP00680)-{.不符.} 4. 此經銷商有簽訂1/2厚度公差保證(無厚度變異),請調整冷軋與鍍鋅厚度公差管制範圍. 保證 ASTM 厚度公差 (OFP00180)-{.不符.} | 訂單:2510EFE009/011 CPL <生產備註> 事項如下 . 除HGI/ HGL 訂單邊緣不噴油. 其餘皆側緣噴油 (RMK00285) . 【美加訂單生產注意事項-CPL】1.客戶美加地區訂單實施修邊刀最大使用顆數上限(20顆) (RMK00717) . 【美加訂單生產注意事項-CPL】2.排程備註:注意修邊品質與毛邊 (RMK00717) . 【美加訂單生產注意事項-CPL】3.去毛邊輥的管制：兩側壓力均設定1.0 kg/cm2 (RMK00717) | 訂單:2510EFE009/011 CR1 <生產備註> 事項如下 . 此經銷商保證平均厚度在1/2厚度公差內，厚度量測NG時，如單位長度符合範圍，請放行 (RMK00402) . 此客戶有保證 全板形 急峻度 ≦ 0.7% ( ≦ 12 I-UNIT ) (RMK00583) . 【美加訂單生產注意事項-CR】1.兩側各加開一個spot cooling增加冷卻效果。 (RMK00717) . 【美加訂單生產注意事項-CR】2.發生毛邊時，請降速生產減輕毛邊程度，暫留討論後再處置。 (RMK00717) | 訂單:2510EFE009/011 CR2 <生產備註> 事項如下 . 此經銷商保證平均厚度在1/2厚度公差內，厚度量測NG時，如單位長度符合範圍，請放行 (RMK00402) . 此客戶有保證 全板形 急峻度 ≦ 0.7% ( ≦ 12 I-UNIT ) (RMK00583) . 【美加訂單生產注意事項-CR】1.兩側各加開一個spot cooling增加冷卻效果。 (RMK00717) . 【美加訂單生產注意事項-CR】2.發生毛邊時，請降速生產減輕毛邊程度，暫留討論後再處置。 (RMK00717) | 訂單:2510EFE009/011 CG1 <生產備註> 事項如下 . 鍍鋅表面不可有鋅痕、壓痕、凹陷、及刮傷 、應變痕等。 (RMK00054) . 此經銷商保證平均厚度在1/2厚度公差內，厚度量測NG時，如單位長度符合範圍，請放行 (RMK00402) . 此客戶有保證 全板形 急峻度 ≦ 0.7% ( ≦ 12 I-UNIT ) (RMK00583) . 【美加訂單生產注意事項-CG1】副操確認完回控制室後，於生產排程鋼號旁簽名紀錄，以利後續追查(該排程生產完，排程單將保留)。 (RMK00717) . 【美加訂單生產注意事項-CG1】中央段副操每顆銲道出Pot時觀察銲道同時，確認Beaver Tail與鋼板接觸之Guide Roll羊毛氈狀況，並適時添加潤滑油(避免乾掉)。 (RMK00717) | 訂單:2510EFE009/011 CG2 <生產備註> 事項如下 . 鍍鋅表面不可有鋅痕、壓痕、凹陷、及刮傷 、應變痕等。 (RMK00054) . 此經銷商保證平均厚度在1/2厚度公差內，厚度量測NG時，如單位長度符合範圍，請放行 (RMK00402) . 此客戶有保證 全板形 急峻度 ≦ 0.7% ( ≦ 12 I-UNIT ) (RMK00583) . 【美加訂單生產注意事項-CG2】1.使用SUB-NOZZLE (RMK00717) | 訂單:2510EFE009/011 CC1 <生產備註> 事項如下 . 正面面漆(20U)及正面總膜厚(25U)要求管制90%以上之膜厚,未達標準降級. (RMK00054) . 若背面面漆(20U)及背面總膜厚(25U)時要求管制90%以上之膜厚,未達標準降級 (RMK00054) . 面漆=18U(90%)~請購基準22U(110%),標準板總膜厚=5+20U(100%面漆). (RMK00054) . 30CM*全寬*留1塊給LAB及1塊給塗料商, (RMK00054) . 【色差】1.1.此客戶對面漆(非B開頭之色碼)目視色差要求較高,請依限度樣本進行目視色差管制★--->發生過訴賠 (RMK00248) . 【色差】1.2.若針對特殊顏色需特別管理時，請品檢忽略1.1.的規定以特別規定為主 (RMK00248) . 此經銷商保證平均厚度在1/2厚度公差內，厚度量測NG時，如單位長度符合範圍，請放行 (RMK00402) . 【捲取】注意！本單為直立式包裝。禁用STAGGER捲取送包裝！送RCL重處理例外。 (RMK00512) . 此客戶有保證 全板形 急峻度 ≦ 0.7% ( ≦ 12 I-UNIT ) (RMK00583) . 【水痕】因TOP 為YCP 近似深黑色水痕可能嚴重，因此指定CC1生產注意W/Q 使用純水與水量控制 (RMK00588) . 【水痕】因YCP 近似深黑色水痕可能嚴重，因此指定CC1生產注意W/Q 使用純水與水量控制 (RMK00596) . 【美加訂單生產注意事項-CCP】1.請烤漆入口依照正背面漆鋼捲投向規定進行鋼捲投入。 (RMK00717) . 【美加訂單生產注意事項-CCP】2.烤漆入口依照鋼捲投向規定進行鋼捲投入。(CR1/CG1 CR2/CG2-->正向入料。CR1/CG2 CR2/CG1-->反向入料) (RMK00717) . 【美加訂單生產注意事項-CCP】3.此訂單背面漆一律採Nature塗裝，塗裝黏度設定40秒以上 (RMK00717) | 訂單:2510EFE009/011 CC2 <生產備註> 事項如下 . 正面面漆(20U)及正面總膜厚(25U)要求管制90%以上之膜厚,未達標準降級. (RMK00054) . 若背面面漆(20U)及背面總膜厚(25U)時要求管制90%以上之膜厚,未達標準降級 (RMK00054) . 面漆=18U(90%)~請購基準22U(110%),標準板總膜厚=5+20U(100%面漆). (RMK00054) . 30CM*全寬*留1塊給LAB及1塊給塗料商, (RMK00054) . 【色差】1.1.此客戶對面漆(非B開頭之色碼)目視色差要求較高,請依限度樣本進行目視色差管制★--->發生過訴賠 (RMK00248) . 【色差】1.2.若針對特殊顏色需特別管理時，請品檢忽略1.1.的規定以特別規定為主 (RMK00248) . 此經銷商保證平均厚度在1/2厚度公差內，厚度量測NG時，如單位長度符合範圍，請放行 (RMK00402) . 【捲取】注意！本單為直立式包裝。禁用STAGGER捲取送包裝！送RCL重處理例外。 (RMK00512) . 此客戶有保證 全板形 急峻度 ≦ 0.7% ( ≦ 12 I-UNIT ) (RMK00583) . 【水痕】因TOP 為YCP 近似深黑色水痕可能嚴重，因此指定CC1生產注意W/Q 使用純水與水量控制 (RMK00588) . 【水痕】因YCP 近似深黑色水痕可能嚴重，因此指定CC1生產注意W/Q 使用純水與水量控制 (RMK00596) . 【美加訂單生產注意事項-CCP】1.請烤漆入口依照正背面漆鋼捲投向規定進行鋼捲投入。 (RMK00717) . 【美加訂單生產注意事項-CCP】2.烤漆入口依照鋼捲投向規定進行鋼捲投入。(CR1/CG1 CR2/CG2-->正向入料。CR1/CG2 CR2/CG1-->反向入料) (RMK00717) . 【美加訂單生產注意事項-CCP】3.此訂單背面漆一律採Nature塗裝，塗裝黏度設定40秒以上 (RMK00717) | 訂單:2510EFE009/011 RCL <生產備註> 事項如下 . 【捲取】注意！本單為直立式包裝。禁用STAGGER捲取送包裝！送RCL重處理例外。 (RMK00512) | 訂單:2510EFE009/011 CCPK 無 <生產備註> 事項 | 訂單:2510EFE009/011 CGQC 無 <品檢備註> 事項 | 訂單:2510EFE009/011 CCQC <品檢備註> 事項如下 . 【色差】1.1.此客戶對面漆(非B開頭之色碼)目視色差要求較高,請依限度樣本進行目視色差管制★--->發生過訴賠 (RMK00248) . 【色差】1.2.若針對特殊顏色需特別管理時，請品檢忽略1.1.的規定以特別規定為主 (RMK00248) . 【捲取】注意！本單為直立式包裝。禁用STAGGER捲取送包裝！送RCL重處理例外。 (RMK00512) . 【水痕】因TOP 為YCP 近似深黑色水痕可能嚴重，因此指定CC1生產注意W/Q 使用純水與水量控制 (RMK00588) | 訂單:2510EFE009/011 TOL 無 <生產備註> 事項 |  | 訂單 2510EFE009/011 修改記錄如下: 20250918 09:43:13 (06023) 退火碼: >> S1, 用途碼: >> COG007, 背面標示: >> S000, 訂單背面顏色(五碼): >> BW73Z, 背面漆膜厚: >> NOM, 背面漆塗漆型式幾塗幾烤: >> 2, 鉻酸鹽: >> Z, 訂單厚度: >> 0.02, 訂單重: >> 40, 重量容許率(下限): >> 10, 重量容許率(上限): >> 10, 訂單寬度: >> 48, 鍍製方式: >> AC, 鋼捲內徑: >> 508, 鋼捲下限重: >> 3, 鋼捲上限重: >> 4.5, 壓花條件碼: >> -, 表面花紋: >> R, 綠色識別碼: >> -, 印刷輥號: >> -, 產品代碼: >> PPGL, 皮膜碼: >> -, 單位別: >> I, 油品種類: >> Z, 塗油量: >> Z, 包裝代碼: >> E0 , 保護膜碼: >> -, 客戶試片取樣型式: >> -, 調質碼: >> S, 套筒碼: >> P , 規格: >> A792SSGR33, 製造標準: >> ASTM, 表面處理劑種類: >> Z, 表面處理劑塗佈量: >> Z, 伸長率測試: >> N, 硬度測試碼: >> N, 抗拉強度測試: >> N, 降伏強度測試: >> N, 厚度變異: >> 0, 訂單正面顏色(五碼): >> SYT9P, 正面漆膜厚: >> 25, 正面漆塗漆型式幾塗幾烤: >> 2, 修邊碼: >> Y, 重量碼: >> AW, 鋼捲捲向: >> O, 鍍層碼: >> AZ50, | F:保證1/2 ASTM 厚度公差
PPGL | 2510EFE010/001 |  | 1. 製造標準為MS、ASTM或銷新加坡之訂單，若無技術指定優先用料，請優先使用國內料，勿使用ANFEN (OFP00406)-{.不符.} | 1. 製造標準為MS、ASTM或銷新加坡之訂單，若無技術指定優先用料，請優先使用國內料，勿使用ANFEN (OFP00406)-{.不符.} 2. 【提醒】！本單為直立式包裝，嚴禁鍍鋅或烤漆後以STAGGER捲取 (OFP00451)-{.不符.} 3. ※超耐候一系列用途要確認是否有英制公差需求，有英制公差需求時選配碼用ON027※ (OFP00680)-{.不符.} 4. 此經銷商有簽訂1/2厚度公差保證(無厚度變異),請調整冷軋與鍍鋅厚度公差管制範圍. 保證 ASTM 厚度公差 (OFP00180)-{.不符.} | 訂單:2510EFE010/001 CPL <生產備註> 事項如下 . 除HGI/ HGL 訂單邊緣不噴油. 其餘皆側緣噴油 (RMK00285) . 【美加訂單生產注意事項-CPL】1.客戶美加地區訂單實施修邊刀最大使用顆數上限(20顆) (RMK00717) . 【美加訂單生產注意事項-CPL】2.排程備註:注意修邊品質與毛邊 (RMK00717) . 【美加訂單生產注意事項-CPL】3.去毛邊輥的管制：兩側壓力均設定1.0 kg/cm2 (RMK00717) | 訂單:2510EFE010/001 CR1 <生產備註> 事項如下 . 此經銷商保證平均厚度在1/2厚度公差內，厚度量測NG時，如單位長度符合範圍，請放行 (RMK00402) . 此客戶有保證 全板形 急峻度 ≦ 0.7% ( ≦ 12 I-UNIT ) (RMK00583) . 【美加訂單生產注意事項-CR】1.兩側各加開一個spot cooling增加冷卻效果。 (RMK00717) . 【美加訂單生產注意事項-CR】2.發生毛邊時，請降速生產減輕毛邊程度，暫留討論後再處置。 (RMK00717) | 訂單:2510EFE010/001 CR2 <生產備註> 事項如下 . 此經銷商保證平均厚度在1/2厚度公差內，厚度量測NG時，如單位長度符合範圍，請放行 (RMK00402) . 此客戶有保證 全板形 急峻度 ≦ 0.7% ( ≦ 12 I-UNIT ) (RMK00583) . 【美加訂單生產注意事項-CR】1.兩側各加開一個spot cooling增加冷卻效果。 (RMK00717) . 【美加訂單生產注意事項-CR】2.發生毛邊時，請降速生產減輕毛邊程度，暫留討論後再處置。 (RMK00717) | 訂單:2510EFE010/001 CG1 <生產備註> 事項如下 . 鍍鋅表面不可有鋅痕、壓痕、凹陷、及刮傷 、應變痕等。 (RMK00054) . 此經銷商保證平均厚度在1/2厚度公差內，厚度量測NG時，如單位長度符合範圍，請放行 (RMK00402) . 此客戶有保證 全板形 急峻度 ≦ 0.7% ( ≦ 12 I-UNIT ) (RMK00583) . 【美加訂單生產注意事項-CG1】副操確認完回控制室後，於生產排程鋼號旁簽名紀錄，以利後續追查(該排程生產完，排程單將保留)。 (RMK00717) . 【美加訂單生產注意事項-CG1】中央段副操每顆銲道出Pot時觀察銲道同時，確認Beaver Tail與鋼板接觸之Guide Roll羊毛氈狀況，並適時添加潤滑油(避免乾掉)。 (RMK00717) | 訂單:2510EFE010/001 CG2 <生產備註> 事項如下 . 鍍鋅表面不可有鋅痕、壓痕、凹陷、及刮傷 、應變痕等。 (RMK00054) . 此經銷商保證平均厚度在1/2厚度公差內，厚度量測NG時，如單位長度符合範圍，請放行 (RMK00402) . 此客戶有保證 全板形 急峻度 ≦ 0.7% ( ≦ 12 I-UNIT ) (RMK00583) . 【美加訂單生產注意事項-CG2】1.使用SUB-NOZZLE (RMK00717) | 訂單:2510EFE010/001 CC1 <生產備註> 事項如下 . 正面面漆(20U)及正面總膜厚(25U)要求管制90%以上之膜厚,未達標準降級. (RMK00054) . 若背面面漆(20U)及背面總膜厚(25U)時要求管制90%以上之膜厚,未達標準降級 (RMK00054) . 面漆=18U(90%)~請購基準22U(110%),標準板總膜厚=5+20U(100%面漆). (RMK00054) . 30CM*全寬*留1塊給LAB及1塊給塗料商, (RMK00054) . 【色差】1.1.此客戶對面漆(非B開頭之色碼)目視色差要求較高,請依限度樣本進行目視色差管制★--->發生過訴賠 (RMK00248) . 【色差】1.2.若針對特殊顏色需特別管理時，請品檢忽略1.1.的規定以特別規定為主 (RMK00248) . 此經銷商保證平均厚度在1/2厚度公差內，厚度量測NG時，如單位長度符合範圍，請放行 (RMK00402) . 【捲取】注意！本單為直立式包裝。禁用STAGGER捲取送包裝！送RCL重處理例外。 (RMK00512) . 此客戶有保證 全板形 急峻度 ≦ 0.7% ( ≦ 12 I-UNIT ) (RMK00583) . 【美加訂單生產注意事項-CCP】1.請烤漆入口依照正背面漆鋼捲投向規定進行鋼捲投入。 (RMK00717) . 【美加訂單生產注意事項-CCP】2.烤漆入口依照鋼捲投向規定進行鋼捲投入。(CR1/CG1 CR2/CG2-->正向入料。CR1/CG2 CR2/CG1-->反向入料) (RMK00717) . 【美加訂單生產注意事項-CCP】3.此訂單背面漆一律採Nature塗裝，塗裝黏度設定40秒以上 (RMK00717) | 訂單:2510EFE010/001 CC2 <生產備註> 事項如下 . 正面面漆(20U)及正面總膜厚(25U)要求管制90%以上之膜厚,未達標準降級. (RMK00054) . 若背面面漆(20U)及背面總膜厚(25U)時要求管制90%以上之膜厚,未達標準降級 (RMK00054) . 面漆=18U(90%)~請購基準22U(110%),標準板總膜厚=5+20U(100%面漆). (RMK00054) . 30CM*全寬*留1塊給LAB及1塊給塗料商, (RMK00054) . 【色差】1.1.此客戶對面漆(非B開頭之色碼)目視色差要求較高,請依限度樣本進行目視色差管制★--->發生過訴賠 (RMK00248) . 【色差】1.2.若針對特殊顏色需特別管理時，請品檢忽略1.1.的規定以特別規定為主 (RMK00248) . 此經銷商保證平均厚度在1/2厚度公差內，厚度量測NG時，如單位長度符合範圍，請放行 (RMK00402) . 【捲取】注意！本單為直立式包裝。禁用STAGGER捲取送包裝！送RCL重處理例外。 (RMK00512) . 此客戶有保證 全板形 急峻度 ≦ 0.7% ( ≦ 12 I-UNIT ) (RMK00583) . 【美加訂單生產注意事項-CCP】1.請烤漆入口依照正背面漆鋼捲投向規定進行鋼捲投入。 (RMK00717) . 【美加訂單生產注意事項-CCP】2.烤漆入口依照鋼捲投向規定進行鋼捲投入。(CR1/CG1 CR2/CG2-->正向入料。CR1/CG2 CR2/CG1-->反向入料) (RMK00717) . 【美加訂單生產注意事項-CCP】3.此訂單背面漆一律採Nature塗裝，塗裝黏度設定40秒以上 (RMK00717) | 訂單:2510EFE010/001 RCL <生產備註> 事項如下 . 【捲取】注意！本單為直立式包裝。禁用STAGGER捲取送包裝！送RCL重處理例外。 (RMK00512) | 訂單:2510EFE010/001 CCPK 無 <生產備註> 事項 | 訂單:2510EFE010/001 CGQC 無 <品檢備註> 事項 | 訂單:2510EFE010/001 CCQC <品檢備註> 事項如下 . 【色差】1.1.此客戶對面漆(非B開頭之色碼)目視色差要求較高,請依限度樣本進行目視色差管制★--->發生過訴賠 (RMK00248) . 【色差】1.2.若針對特殊顏色需特別管理時，請品檢忽略1.1.的規定以特別規定為主 (RMK00248) . 【捲取】注意！本單為直立式包裝。禁用STAGGER捲取送包裝！送RCL重處理例外。 (RMK00512) | 訂單:2510EFE010/001 TOL 無 <生產備註> 事項 |  | 訂單 2510EFE010/001 修改記錄如下: 20250918 09:50:32 (06023) 退火碼: >> S1, 用途碼: >> COG003, 背面標示: >> S000, 訂單背面顏色(五碼): >> BW73Z, 背面漆膜厚: >> NOM, 背面漆塗漆型式幾塗幾烤: >> 2, 鉻酸鹽: >> Z, 訂單厚度: >> 0.02, 訂單重: >> 40, 重量容許率(下限): >> 10, 重量容許率(上限): >> 10, 訂單寬度: >> 48, 鍍製方式: >> AC, 鋼捲內徑: >> 508, 鋼捲下限重: >> 3, 鋼捲上限重: >> 4.5, 壓花條件碼: >> -, 表面花紋: >> R, 綠色識別碼: >> -, 印刷輥號: >> -, 產品代碼: >> PPGL, 皮膜碼: >> -, 單位別: >> I, 油品種類: >> Z, 塗油量: >> Z, 包裝代碼: >> E0 , 保護膜碼: >> -, 客戶試片取樣型式: >> -, 調質碼: >> S, 套筒碼: >> P , 規格: >> A792SSGR33, 製造標準: >> ASTM, 表面處理劑種類: >> Z, 表面處理劑塗佈量: >> Z, 伸長率測試: >> N, 硬度測試碼: >> N, 抗拉強度測試: >> N, 降伏強度測試: >> N, 厚度變異: >> 0, 訂單正面顏色(五碼): >> SBH86, 正面漆膜厚: >> 25, 正面漆塗漆型式幾塗幾烤: >> 2, 修邊碼: >> Y, 重量碼: >> AW, 鋼捲捲向: >> O, 鍍層碼: >> AZ50, | F:保證1/2 ASTM 厚度公差
PPGL | 2510EFE010/002 | 1. 避免客戶下單用途別與色碼不符 (用途碼:COG001, 正面色碼:SRV3T3 不符)(OFP00029)-{.不符.} | 1. 製造標準為MS、ASTM或銷新加坡之訂單，若無技術指定優先用料，請優先使用國內料，勿使用ANFEN (OFP00406)-{.不符.} | 1. 製造標準為MS、ASTM或銷新加坡之訂單，若無技術指定優先用料，請優先使用國內料，勿使用ANFEN (OFP00406)-{.不符.} 2. 【提醒】！本單為直立式包裝，嚴禁鍍鋅或烤漆後以STAGGER捲取 (OFP00451)-{.不符.} 3. 此經銷商有簽訂1/2厚度公差保證(無厚度變異),請調整冷軋與鍍鋅厚度公差管制範圍. 保證 ASTM 厚度公差 (OFP00180)-{.不符.} | 訂單:2510EFE010/002 CPL <生產備註> 事項如下 . 除HGI/ HGL 訂單邊緣不噴油. 其餘皆側緣噴油 (RMK00285) . 【美加訂單生產注意事項-CPL】1.客戶美加地區訂單實施修邊刀最大使用顆數上限(20顆) (RMK00717) . 【美加訂單生產注意事項-CPL】2.排程備註:注意修邊品質與毛邊 (RMK00717) . 【美加訂單生產注意事項-CPL】3.去毛邊輥的管制：兩側壓力均設定1.0 kg/cm2 (RMK00717) | 訂單:2510EFE010/002 CR1 <生產備註> 事項如下 . 此經銷商保證平均厚度在1/2厚度公差內，厚度量測NG時，如單位長度符合範圍，請放行 (RMK00402) . 此客戶有保證 全板形 急峻度 ≦ 0.7% ( ≦ 12 I-UNIT ) (RMK00583) . 【美加訂單生產注意事項-CR】1.兩側各加開一個spot cooling增加冷卻效果。 (RMK00717) . 【美加訂單生產注意事項-CR】2.發生毛邊時，請降速生產減輕毛邊程度，暫留討論後再處置。 (RMK00717) | 訂單:2510EFE010/002 CR2 <生產備註> 事項如下 . 此經銷商保證平均厚度在1/2厚度公差內，厚度量測NG時，如單位長度符合範圍，請放行 (RMK00402) . 此客戶有保證 全板形 急峻度 ≦ 0.7% ( ≦ 12 I-UNIT ) (RMK00583) . 【美加訂單生產注意事項-CR】1.兩側各加開一個spot cooling增加冷卻效果。 (RMK00717) . 【美加訂單生產注意事項-CR】2.發生毛邊時，請降速生產減輕毛邊程度，暫留討論後再處置。 (RMK00717) | 訂單:2510EFE010/002 CG1 <生產備註> 事項如下 . 此經銷商保證平均厚度在1/2厚度公差內，厚度量測NG時，如單位長度符合範圍，請放行 (RMK00402) . 此客戶有保證 全板形 急峻度 ≦ 0.7% ( ≦ 12 I-UNIT ) (RMK00583) . 鍍鋅表面不可有鋅痕、壓痕、凹陷、及刮傷 、應變痕等。 (RMK00702) . 【美加訂單生產注意事項-CG1】副操確認完回控制室後，於生產排程鋼號旁簽名紀錄，以利後續追查(該排程生產完，排程單將保留)。 (RMK00717) . 【美加訂單生產注意事項-CG1】中央段副操每顆銲道出Pot時觀察銲道同時，確認Beaver Tail與鋼板接觸之Guide Roll羊毛氈狀況，並適時添加潤滑油(避免乾掉)。 (RMK00717) | 訂單:2510EFE010/002 CG2 <生產備註> 事項如下 . 此經銷商保證平均厚度在1/2厚度公差內，厚度量測NG時，如單位長度符合範圍，請放行 (RMK00402) . 此客戶有保證 全板形 急峻度 ≦ 0.7% ( ≦ 12 I-UNIT ) (RMK00583) . 鍍鋅表面不可有鋅痕、壓痕、凹陷、及刮傷 、應變痕等。 (RMK00702) . 【美加訂單生產注意事項-CG2】1.使用SUB-NOZZLE (RMK00717) | 訂單:2510EFE010/002 CC1 <生產備註> 事項如下 . 請品檢務必遵守 30CM*全寬*留1塊給LAB及1塊給塗料商，若背面非"B"字頭則各留2片 (RMK00105) . 品檢人員於LAB試片上註記測試物性耐久及曝曬 (RMK00105) . 【色差】1.1.此客戶對面漆(非B開頭之色碼)目視色差要求較高,請依限度樣本進行目視色差管制★--->發生過訴賠 (RMK00248) . 【色差】1.2.若針對特殊顏色需特別管理時，請品檢忽略1.1.的規定以特別規定為主 (RMK00248) . 此經銷商保證平均厚度在1/2厚度公差內，厚度量測NG時，如單位長度符合範圍，請放行 (RMK00402) . 【捲取】注意！本單為直立式包裝。禁用STAGGER捲取送包裝！送RCL重處理例外。 (RMK00512) . 此客戶有保證 全板形 急峻度 ≦ 0.7% ( ≦ 12 I-UNIT ) (RMK00583) . 【塗料扣重注意】Valspar 扣重為 200 Kg (RMK00697) . 30CM*全寬*留1塊給LAB及1塊給塗料商, (RMK00702) . 【VALSPAR】色碼第六碼"3" 面漆塗佈量≧90％，總塗佈量管制≧ 93% (RMK00702) . 【SRV3T3 特別放行標準】鉛筆≧HB， TT≦3 TT。面漆≧90%，總 mass ≧93%，背面漆 ≧90%，總 mass ≧90%，色差 正面漆 ΔE≦1.0，不管制批差異 (RMK00715) . 【美加訂單生產注意事項-CCP】1.請烤漆入口依照正背面漆鋼捲投向規定進行鋼捲投入。 (RMK00717) . 【美加訂單生產注意事項-CCP】2.烤漆入口依照鋼捲投向規定進行鋼捲投入。(CR1/CG1 CR2/CG2-->正向入料。CR1/CG2 CR2/CG1-->反向入料) (RMK00717) . 【美加訂單生產注意事項-CCP】3.此訂單背面漆一律採Nature塗裝，塗裝黏度設定40秒以上 (RMK00717) | 訂單:2510EFE010/002 CC2 <生產備註> 事項如下 . 請品檢務必遵守 30CM*全寬*留1塊給LAB及1塊給塗料商，若背面非"B"字頭則各留2片 (RMK00105) . 品檢人員於LAB試片上註記測試物性耐久及曝曬 (RMK00105) . 【色差】1.1.此客戶對面漆(非B開頭之色碼)目視色差要求較高,請依限度樣本進行目視色差管制★--->發生過訴賠 (RMK00248) . 【色差】1.2.若針對特殊顏色需特別管理時，請品檢忽略1.1.的規定以特別規定為主 (RMK00248) . 此經銷商保證平均厚度在1/2厚度公差內，厚度量測NG時，如單位長度符合範圍，請放行 (RMK00402) . 【捲取】注意！本單為直立式包裝。禁用STAGGER捲取送包裝！送RCL重處理例外。 (RMK00512) . 此客戶有保證 全板形 急峻度 ≦ 0.7% ( ≦ 12 I-UNIT ) (RMK00583) . 【塗料扣重注意】Valspar 扣重為 200 Kg (RMK00697) . 30CM*全寬*留1塊給LAB及1塊給塗料商, (RMK00702) . 【VALSPAR】色碼第六碼"3" 面漆塗佈量≧90％，總塗佈量管制≧ 93% (RMK00702) . 【SRV3T3 特別放行標準】鉛筆≧HB， TT≦3 TT。面漆≧90%，總 mass ≧93%，背面漆 ≧90%，總 mass ≧90%，色差 正面漆 ΔE≦1.0，不管制批差異 (RMK00715) . 【美加訂單生產注意事項-CCP】1.請烤漆入口依照正背面漆鋼捲投向規定進行鋼捲投入。 (RMK00717) . 【美加訂單生產注意事項-CCP】2.烤漆入口依照鋼捲投向規定進行鋼捲投入。(CR1/CG1 CR2/CG2-->正向入料。CR1/CG2 CR2/CG1-->反向入料) (RMK00717) . 【美加訂單生產注意事項-CCP】3.此訂單背面漆一律採Nature塗裝，塗裝黏度設定40秒以上 (RMK00717) | 訂單:2510EFE010/002 RCL <生產備註> 事項如下 . 【捲取】注意！本單為直立式包裝。禁用STAGGER捲取送包裝！送RCL重處理例外。 (RMK00512) | 訂單:2510EFE010/002 CCPK 無 <生產備註> 事項 | 訂單:2510EFE010/002 CGQC <品檢備註> 事項如下 . 鍍鋅表面不可有鋅痕、壓痕、凹陷、及刮傷 、應變痕等。 (RMK00702) | 訂單:2510EFE010/002 CCQC <品檢備註> 事項如下 . 請品檢務必遵守 30CM*全寬*留1塊給LAB及1塊給塗料商，若背面非"B"字頭則各留2片 (RMK00105) . 【色差】1.1.此客戶對面漆(非B開頭之色碼)目視色差要求較高,請依限度樣本進行目視色差管制★--->發生過訴賠 (RMK00248) . 【色差】1.2.若針對特殊顏色需特別管理時，請品檢忽略1.1.的規定以特別規定為主 (RMK00248) . 【捲取】注意！本單為直立式包裝。禁用STAGGER捲取送包裝！送RCL重處理例外。 (RMK00512) . 30CM*全寬*留1塊給LAB及1塊給塗料商, (RMK00702) . 【VALSPAR】色碼第六碼"3" 面漆塗佈量≧90％，總塗佈量管制≧ 93% (RMK00702) . 【SRV3T3 特別放行標準】鉛筆≧HB， TT≦3 TT。面漆≧90%，總 mass ≧93%，背面漆 ≧90%，總 mass ≧90%，色差 正面漆 ΔE≦1.0，不管制批差異 (RMK00715) | 訂單:2510EFE010/002 TOL 無 <生產備註> 事項 |  | 訂單 2510EFE010/002 修改記錄如下: 20250918 09:50:34 (06023) 退火碼: >> S1, 用途碼: >> COG001, 背面標示: >> S000, 訂單背面顏色(五碼): >> BW73Z, 背面漆膜厚: >> NOM, 背面漆塗漆型式幾塗幾烤: >> 2, 鉻酸鹽: >> Z, 訂單厚度: >> 0.02, 訂單重: >> 40, 重量容許率(下限): >> 10, 重量容許率(上限): >> 10, 訂單寬度: >> 48, 鍍製方式: >> AC, 鋼捲內徑: >> 508, 鋼捲下限重: >> 3, 鋼捲上限重: >> 4.5, 壓花條件碼: >> -, 表面花紋: >> R, 綠色識別碼: >> -, 印刷輥號: >> -, 產品代碼: >> PPGL, 皮膜碼: >> -, 單位別: >> I, 油品種類: >> Z, 塗油量: >> Z, 包裝代碼: >> E0 , 保護膜碼: >> -, 客戶試片取樣型式: >> -, 調質碼: >> S, 套筒碼: >> P , 規格: >> A792SSGR33, 製造標準: >> ASTM, 表面處理劑種類: >> Z, 表面處理劑塗佈量: >> Z, 伸長率測試: >> N, 硬度測試碼: >> N, 抗拉強度測試: >> N, 降伏強度測試: >> N, 厚度變異: >> 0, 訂單正面顏色(五碼): >> SRV3T, 正面漆膜厚: >> 25, 正面漆塗漆型式幾塗幾烤: >> 2, 修邊碼: >> Y, 重量碼: >> AW, 鋼捲捲向: >> O, 鍍層碼: >> AZ50, | F:保證1/2 ASTM 厚度公差
PPGL | 2510EFE010/003 | 1. ●依旭台背面（正面漆塗料）發泡黏著性不佳（CC250503），要確認背面是否要發泡● (OFP00739)-{.不符.} | 1. 製造標準為MS、ASTM或銷新加坡之訂單，若無技術指定優先用料，請優先使用國內料，勿使用ANFEN (OFP00406)-{.不符.} | 1. 製造標準為MS、ASTM或銷新加坡之訂單，若無技術指定優先用料，請優先使用國內料，勿使用ANFEN (OFP00406)-{.不符.} 2. 【提醒】！本單為直立式包裝，嚴禁鍍鋅或烤漆後以STAGGER捲取 (OFP00451)-{.不符.} 3. ※超耐候一系列用途要確認是否有英制公差需求，有英制公差需求時選配碼用ON027※ (OFP00680)-{.不符.} 4. ●依旭台背面（正面漆塗料）發泡黏著性不佳（CC250503），要確認背面是否要發泡● (OFP00739)-{.不符.} 5. 此經銷商有簽訂1/2厚度公差保證(無厚度變異),請調整冷軋與鍍鋅厚度公差管制範圍. 保證 ASTM 厚度公差 (OFP00180)-{.不符.} | 訂單:2510EFE010/003 CPL <生產備註> 事項如下 . 本單為烤漆背面大於等於25μ塗裝，軋延後不允許毛邊，請CPL注意修邊狀況 (RMK00124) . 【邊緣品質】此為烤漆背面25μ訂單，請加強檢視鋼捲：邊緣殘剪、側緣鋅渣或毛邊，因為會導致烤漆背面漆轉印正面 (RMK00126) . 除HGI/ HGL 訂單邊緣不噴油. 其餘皆側緣噴油 (RMK00285) . 【美加訂單生產注意事項-CPL】1.客戶美加地區訂單實施修邊刀最大使用顆數上限(20顆) (RMK00717) . 【美加訂單生產注意事項-CPL】2.排程備註:注意修邊品質與毛邊 (RMK00717) . 【美加訂單生產注意事項-CPL】3.去毛邊輥的管制：兩側壓力均設定1.0 kg/cm2 (RMK00717) | 訂單:2510EFE010/003 CR1 <生產備註> 事項如下 . 【邊緣品質】此為烤漆背面25μ訂單，請加強檢視鋼捲：邊緣殘剪、側緣鋅渣或毛邊，因為會導致烤漆背面漆轉印正面 (RMK00126) . 此經銷商保證平均厚度在1/2厚度公差內，厚度量測NG時，如單位長度符合範圍，請放行 (RMK00402) . 此客戶有保證 全板形 急峻度 ≦ 0.7% ( ≦ 12 I-UNIT ) (RMK00583) . 【美加訂單生產注意事項-CR】1.兩側各加開一個spot cooling增加冷卻效果。 (RMK00717) . 【美加訂單生產注意事項-CR】2.發生毛邊時，請降速生產減輕毛邊程度，暫留討論後再處置。 (RMK00717) | 訂單:2510EFE010/003 CR2 <生產備註> 事項如下 . 【邊緣品質】此為烤漆背面25μ訂單，請加強檢視鋼捲：邊緣殘剪、側緣鋅渣或毛邊，因為會導致烤漆背面漆轉印正面 (RMK00126) . 此經銷商保證平均厚度在1/2厚度公差內，厚度量測NG時，如單位長度符合範圍，請放行 (RMK00402) . 此客戶有保證 全板形 急峻度 ≦ 0.7% ( ≦ 12 I-UNIT ) (RMK00583) . 【美加訂單生產注意事項-CR】1.兩側各加開一個spot cooling增加冷卻效果。 (RMK00717) . 【美加訂單生產注意事項-CR】2.發生毛邊時，請降速生產減輕毛邊程度，暫留討論後再處置。 (RMK00717) | 訂單:2510EFE010/003 CG1 <生產備註> 事項如下 . 鍍鋅表面不可有鋅痕、壓痕、凹陷、及刮傷 、應變痕等。 (RMK00054) . 【邊緣品質】此為烤漆背面25μ訂單，請加強檢視鋼捲：邊緣殘剪、側緣鋅渣或毛邊，因為會導致烤漆背面漆轉印正面 (RMK00126) . 本單於烤漆正背面都塗裝正面漆，因此鍍鋅請管制背面表面品質比照正面 (RMK00363) . 此經銷商保證平均厚度在1/2厚度公差內，厚度量測NG時，如單位長度符合範圍，請放行 (RMK00402) . 此客戶有保證 全板形 急峻度 ≦ 0.7% ( ≦ 12 I-UNIT ) (RMK00583) . 【美加訂單生產注意事項-CG1】副操確認完回控制室後，於生產排程鋼號旁簽名紀錄，以利後續追查(該排程生產完，排程單將保留)。 (RMK00717) . 【美加訂單生產注意事項-CG1】中央段副操每顆銲道出Pot時觀察銲道同時，確認Beaver Tail與鋼板接觸之Guide Roll羊毛氈狀況，並適時添加潤滑油(避免乾掉)。 (RMK00717) | 訂單:2510EFE010/003 CG2 <生產備註> 事項如下 . 鍍鋅表面不可有鋅痕、壓痕、凹陷、及刮傷 、應變痕等。 (RMK00054) . 【邊緣品質】此為烤漆背面25μ訂單，請加強檢視鋼捲：邊緣殘剪、側緣鋅渣或毛邊，因為會導致烤漆背面漆轉印正面 (RMK00126) . 本單於烤漆正背面都塗裝正面漆，因此鍍鋅請管制背面表面品質比照正面 (RMK00363) . 此經銷商保證平均厚度在1/2厚度公差內，厚度量測NG時，如單位長度符合範圍，請放行 (RMK00402) . 此客戶有保證 全板形 急峻度 ≦ 0.7% ( ≦ 12 I-UNIT ) (RMK00583) . 【美加訂單生產注意事項-CG2】1.使用SUB-NOZZLE (RMK00717) | 訂單:2510EFE010/003 CC1 <生產備註> 事項如下 . 正面面漆(20U)及正面總膜厚(25U)要求管制90%以上之膜厚,未達標準降級. (RMK00054) . 若背面面漆(20U)及背面總膜厚(25U)時要求管制90%以上之膜厚,未達標準降級 (RMK00054) . 面漆=18U(90%)~請購基準22U(110%),標準板總膜厚=5+20U(100%面漆). (RMK00054) . 30CM*全寬*留1塊給LAB及1塊給塗料商, (RMK00054) . 【邊緣品質】此為烤漆背面25μ訂單，請加強檢視鋼捲：邊緣殘剪、側緣鋅渣或毛邊，因為會導致烤漆背面漆轉印正面 (RMK00126) . 【色差】1.1.此客戶對面漆(非B開頭之色碼)目視色差要求較高,請依限度樣本進行目視色差管制★--->發生過訴賠 (RMK00248) . 【色差】1.2.若針對特殊顏色需特別管理時，請品檢忽略1.1.的規定以特別規定為主 (RMK00248) . 此經銷商保證平均厚度在1/2厚度公差內，厚度量測NG時，如單位長度符合範圍，請放行 (RMK00402) . 【捲取】注意！本單為直立式包裝。禁用STAGGER捲取送包裝！送RCL重處理例外。 (RMK00512) . 此客戶有保證 全板形 急峻度 ≦ 0.7% ( ≦ 12 I-UNIT ) (RMK00583) . 【水痕】因TOP 為YCP 近似深黑色水痕可能嚴重，因此指定CC1生產注意W/Q 使用純水與水量控制 (RMK00588) . 【水痕】因BACK 為YCP 近似深黑色水痕可能嚴重，因此指定CC1生產注意W/Q 使用純水與水量控制 (RMK00589) . 【水痕】因YCP 近似深黑色水痕可能嚴重，因此指定CC1生產注意W/Q 使用純水與水量控制 (RMK00596) . 【美加訂單生產注意事項-CCP】1.請烤漆入口依照正背面漆鋼捲投向規定進行鋼捲投入。 (RMK00717) . 【美加訂單生產注意事項-CCP】2.烤漆入口依照鋼捲投向規定進行鋼捲投入。(CR1/CG1 CR2/CG2-->正向入料。CR1/CG2 CR2/CG1-->反向入料) (RMK00717) . 【美加訂單生產注意事項-CCP】3.此訂單背面漆一律採Nature塗裝，塗裝黏度設定40秒以上 (RMK00717) | 訂單:2510EFE010/003 CC2 <生產備註> 事項如下 . 正面面漆(20U)及正面總膜厚(25U)要求管制90%以上之膜厚,未達標準降級. (RMK00054) . 若背面面漆(20U)及背面總膜厚(25U)時要求管制90%以上之膜厚,未達標準降級 (RMK00054) . 面漆=18U(90%)~請購基準22U(110%),標準板總膜厚=5+20U(100%面漆). (RMK00054) . 30CM*全寬*留1塊給LAB及1塊給塗料商, (RMK00054) . 【邊緣品質】此為烤漆背面25μ訂單，請加強檢視鋼捲：邊緣殘剪、側緣鋅渣或毛邊，因為會導致烤漆背面漆轉印正面 (RMK00126) . 【色差】1.1.此客戶對面漆(非B開頭之色碼)目視色差要求較高,請依限度樣本進行目視色差管制★--->發生過訴賠 (RMK00248) . 【色差】1.2.若針對特殊顏色需特別管理時，請品檢忽略1.1.的規定以特別規定為主 (RMK00248) . 此經銷商保證平均厚度在1/2厚度公差內，厚度量測NG時，如單位長度符合範圍，請放行 (RMK00402) . 【捲取】注意！本單為直立式包裝。禁用STAGGER捲取送包裝！送RCL重處理例外。 (RMK00512) . 此客戶有保證 全板形 急峻度 ≦ 0.7% ( ≦ 12 I-UNIT ) (RMK00583) . 【水痕】因TOP 為YCP 近似深黑色水痕可能嚴重，因此指定CC1生產注意W/Q 使用純水與水量控制 (RMK00588) . 【水痕】因BACK 為YCP 近似深黑色水痕可能嚴重，因此指定CC1生產注意W/Q 使用純水與水量控制 (RMK00589) . 【水痕】因YCP 近似深黑色水痕可能嚴重，因此指定CC1生產注意W/Q 使用純水與水量控制 (RMK00596) . 【美加訂單生產注意事項-CCP】1.請烤漆入口依照正背面漆鋼捲投向規定進行鋼捲投入。 (RMK00717) . 【美加訂單生產注意事項-CCP】2.烤漆入口依照鋼捲投向規定進行鋼捲投入。(CR1/CG1 CR2/CG2-->正向入料。CR1/CG2 CR2/CG1-->反向入料) (RMK00717) . 【美加訂單生產注意事項-CCP】3.此訂單背面漆一律採Nature塗裝，塗裝黏度設定40秒以上 (RMK00717) | 訂單:2510EFE010/003 RCL <生產備註> 事項如下 . 【捲取】注意！本單為直立式包裝。禁用STAGGER捲取送包裝！送RCL重處理例外。 (RMK00512) | 訂單:2510EFE010/003 CCPK 無 <生產備註> 事項 | 訂單:2510EFE010/003 CGQC <品檢備註> 事項如下 . 【邊緣品質】此為烤漆背面25μ訂單，請加強檢視鋼捲：邊緣殘剪、側緣鋅渣或毛邊，因為會導致烤漆背面漆轉印正面 (RMK00126) . 本單於烤漆正背面都塗裝正面漆，因此鍍鋅請管制背面表面品質比照正面 (RMK00363) | 訂單:2510EFE010/003 CCQC <品檢備註> 事項如下 . 【邊緣品質】此為烤漆背面25μ訂單，請加強檢視鋼捲：邊緣殘剪、側緣鋅渣或毛邊，因為會導致烤漆背面漆轉印正面 (RMK00126) . 【色差】1.1.此客戶對面漆(非B開頭之色碼)目視色差要求較高,請依限度樣本進行目視色差管制★--->發生過訴賠 (RMK00248) . 【色差】1.2.若針對特殊顏色需特別管理時，請品檢忽略1.1.的規定以特別規定為主 (RMK00248) . 【捲取】注意！本單為直立式包裝。禁用STAGGER捲取送包裝！送RCL重處理例外。 (RMK00512) . 【水痕】因TOP 為YCP 近似深黑色水痕可能嚴重，因此指定CC1生產注意W/Q 使用純水與水量控制 (RMK00588) . 【水痕】因BACK 為YCP 近似深黑色水痕可能嚴重，因此指定CC1生產注意W/Q 使用純水與水量控制 (RMK00589) | 訂單:2510EFE010/003 TOL 無 <生產備註> 事項 |  | 訂單 2510EFE010/003 修改記錄如下: 20250918 09:50:38 (06023) 退火碼: >> S1, 用途碼: >> COG007, 背面標示: >> S000, 訂單背面顏色(五碼): >> SYT9P, 背面漆膜厚: >> 25, 背面漆塗漆型式幾塗幾烤: >> 2, 鉻酸鹽: >> Z, 訂單厚度: >> 0.02, 訂單重: >> 80, 重量容許率(下限): >> 10, 重量容許率(上限): >> 10, 訂單寬度: >> 48, 鍍製方式: >> AC, 鋼捲內徑: >> 508, 鋼捲下限重: >> 3, 鋼捲上限重: >> 4.5, 壓花條件碼: >> -, 表面花紋: >> R, 綠色識別碼: >> -, 印刷輥號: >> -, 產品代碼: >> PPGL, 皮膜碼: >> -, 單位別: >> I, 油品種類: >> Z, 塗油量: >> Z, 包裝代碼: >> E0 , 保護膜碼: >> -, 客戶試片取樣型式: >> -, 調質碼: >> S, 套筒碼: >> P , 規格: >> A792SSGR33, 製造標準: >> ASTM, 表面處理劑種類: >> Z, 表面處理劑塗佈量: >> Z, 伸長率測試: >> N, 硬度測試碼: >> N, 抗拉強度測試: >> N, 降伏強度測試: >> N, 厚度變異: >> 0, 訂單正面顏色(五碼): >> SYT9P, 正面漆膜厚: >> 25, 正面漆塗漆型式幾塗幾烤: >> 2, 修邊碼: >> Y, 重量碼: >> AW, 鋼捲捲向: >> O, 鍍層碼: >> AZ50, | F:保證1/2 ASTM 厚度公差
PPGL | 2510EFE010/004 | 1. ●依旭台背面（正面漆塗料）發泡黏著性不佳（CC250503），要確認背面是否要發泡● (OFP00739)-{.不符.} | 1. 製造標準為MS、ASTM或銷新加坡之訂單，若無技術指定優先用料，請優先使用國內料，勿使用ANFEN (OFP00406)-{.不符.} | 1. 製造標準為MS、ASTM或銷新加坡之訂單，若無技術指定優先用料，請優先使用國內料，勿使用ANFEN (OFP00406)-{.不符.} 2. 【提醒】！本單為直立式包裝，嚴禁鍍鋅或烤漆後以STAGGER捲取 (OFP00451)-{.不符.} 3. ※超耐候一系列用途要確認是否有英制公差需求，有英制公差需求時選配碼用ON027※ (OFP00680)-{.不符.} 4. ●依旭台背面（正面漆塗料）發泡黏著性不佳（CC250503），要確認背面是否要發泡● (OFP00739)-{.不符.} 5. 此經銷商有簽訂1/2厚度公差保證(無厚度變異),請調整冷軋與鍍鋅厚度公差管制範圍. 保證 ASTM 厚度公差 (OFP00180)-{.不符.} | 訂單:2510EFE010/004 CPL <生產備註> 事項如下 . 本單為烤漆背面大於等於25μ塗裝，軋延後不允許毛邊，請CPL注意修邊狀況 (RMK00124) . 【邊緣品質】此為烤漆背面25μ訂單，請加強檢視鋼捲：邊緣殘剪、側緣鋅渣或毛邊，因為會導致烤漆背面漆轉印正面 (RMK00126) . 除HGI/ HGL 訂單邊緣不噴油. 其餘皆側緣噴油 (RMK00285) . 【美加訂單生產注意事項-CPL】1.客戶美加地區訂單實施修邊刀最大使用顆數上限(20顆) (RMK00717) . 【美加訂單生產注意事項-CPL】2.排程備註:注意修邊品質與毛邊 (RMK00717) . 【美加訂單生產注意事項-CPL】3.去毛邊輥的管制：兩側壓力均設定1.0 kg/cm2 (RMK00717) | 訂單:2510EFE010/004 CR1 <生產備註> 事項如下 . 【邊緣品質】此為烤漆背面25μ訂單，請加強檢視鋼捲：邊緣殘剪、側緣鋅渣或毛邊，因為會導致烤漆背面漆轉印正面 (RMK00126) . 此經銷商保證平均厚度在1/2厚度公差內，厚度量測NG時，如單位長度符合範圍，請放行 (RMK00402) . 此客戶有保證 全板形 急峻度 ≦ 0.7% ( ≦ 12 I-UNIT ) (RMK00583) . 【美加訂單生產注意事項-CR】1.兩側各加開一個spot cooling增加冷卻效果。 (RMK00717) . 【美加訂單生產注意事項-CR】2.發生毛邊時，請降速生產減輕毛邊程度，暫留討論後再處置。 (RMK00717) | 訂單:2510EFE010/004 CR2 <生產備註> 事項如下 . 【邊緣品質】此為烤漆背面25μ訂單，請加強檢視鋼捲：邊緣殘剪、側緣鋅渣或毛邊，因為會導致烤漆背面漆轉印正面 (RMK00126) . 此經銷商保證平均厚度在1/2厚度公差內，厚度量測NG時，如單位長度符合範圍，請放行 (RMK00402) . 此客戶有保證 全板形 急峻度 ≦ 0.7% ( ≦ 12 I-UNIT ) (RMK00583) . 【美加訂單生產注意事項-CR】1.兩側各加開一個spot cooling增加冷卻效果。 (RMK00717) . 【美加訂單生產注意事項-CR】2.發生毛邊時，請降速生產減輕毛邊程度，暫留討論後再處置。 (RMK00717) | 訂單:2510EFE010/004 CG1 <生產備註> 事項如下 . 鍍鋅表面不可有鋅痕、壓痕、凹陷、及刮傷 、應變痕等。 (RMK00054) . 【邊緣品質】此為烤漆背面25μ訂單，請加強檢視鋼捲：邊緣殘剪、側緣鋅渣或毛邊，因為會導致烤漆背面漆轉印正面 (RMK00126) . 本單於烤漆正背面都塗裝正面漆，因此鍍鋅請管制背面表面品質比照正面 (RMK00363) . 此經銷商保證平均厚度在1/2厚度公差內，厚度量測NG時，如單位長度符合範圍，請放行 (RMK00402) . 此客戶有保證 全板形 急峻度 ≦ 0.7% ( ≦ 12 I-UNIT ) (RMK00583) . 【美加訂單生產注意事項-CG1】副操確認完回控制室後，於生產排程鋼號旁簽名紀錄，以利後續追查(該排程生產完，排程單將保留)。 (RMK00717) . 【美加訂單生產注意事項-CG1】中央段副操每顆銲道出Pot時觀察銲道同時，確認Beaver Tail與鋼板接觸之Guide Roll羊毛氈狀況，並適時添加潤滑油(避免乾掉)。 (RMK00717) | 訂單:2510EFE010/004 CG2 <生產備註> 事項如下 . 鍍鋅表面不可有鋅痕、壓痕、凹陷、及刮傷 、應變痕等。 (RMK00054) . 【邊緣品質】此為烤漆背面25μ訂單，請加強檢視鋼捲：邊緣殘剪、側緣鋅渣或毛邊，因為會導致烤漆背面漆轉印正面 (RMK00126) . 本單於烤漆正背面都塗裝正面漆，因此鍍鋅請管制背面表面品質比照正面 (RMK00363) . 此經銷商保證平均厚度在1/2厚度公差內，厚度量測NG時，如單位長度符合範圍，請放行 (RMK00402) . 此客戶有保證 全板形 急峻度 ≦ 0.7% ( ≦ 12 I-UNIT ) (RMK00583) . 【美加訂單生產注意事項-CG2】1.使用SUB-NOZZLE (RMK00717) | 訂單:2510EFE010/004 CC1 <生產備註> 事項如下 . 正面面漆(20U)及正面總膜厚(25U)要求管制90%以上之膜厚,未達標準降級. (RMK00054) . 若背面面漆(20U)及背面總膜厚(25U)時要求管制90%以上之膜厚,未達標準降級 (RMK00054) . 面漆=18U(90%)~請購基準22U(110%),標準板總膜厚=5+20U(100%面漆). (RMK00054) . 30CM*全寬*留1塊給LAB及1塊給塗料商, (RMK00054) . 【邊緣品質】此為烤漆背面25μ訂單，請加強檢視鋼捲：邊緣殘剪、側緣鋅渣或毛邊，因為會導致烤漆背面漆轉印正面 (RMK00126) . 【色差】1.1.此客戶對面漆(非B開頭之色碼)目視色差要求較高,請依限度樣本進行目視色差管制★--->發生過訴賠 (RMK00248) . 【色差】1.2.若針對特殊顏色需特別管理時，請品檢忽略1.1.的規定以特別規定為主 (RMK00248) . 此經銷商保證平均厚度在1/2厚度公差內，厚度量測NG時，如單位長度符合範圍，請放行 (RMK00402) . 【捲取】注意！本單為直立式包裝。禁用STAGGER捲取送包裝！送RCL重處理例外。 (RMK00512) . 此客戶有保證 全板形 急峻度 ≦ 0.7% ( ≦ 12 I-UNIT ) (RMK00583) . 【美加訂單生產注意事項-CCP】1.請烤漆入口依照正背面漆鋼捲投向規定進行鋼捲投入。 (RMK00717) . 【美加訂單生產注意事項-CCP】2.烤漆入口依照鋼捲投向規定進行鋼捲投入。(CR1/CG1 CR2/CG2-->正向入料。CR1/CG2 CR2/CG1-->反向入料) (RMK00717) . 【美加訂單生產注意事項-CCP】3.此訂單背面漆一律採Nature塗裝，塗裝黏度設定40秒以上 (RMK00717) | 訂單:2510EFE010/004 CC2 <生產備註> 事項如下 . 正面面漆(20U)及正面總膜厚(25U)要求管制90%以上之膜厚,未達標準降級. (RMK00054) . 若背面面漆(20U)及背面總膜厚(25U)時要求管制90%以上之膜厚,未達標準降級 (RMK00054) . 面漆=18U(90%)~請購基準22U(110%),標準板總膜厚=5+20U(100%面漆). (RMK00054) . 30CM*全寬*留1塊給LAB及1塊給塗料商, (RMK00054) . 【邊緣品質】此為烤漆背面25μ訂單，請加強檢視鋼捲：邊緣殘剪、側緣鋅渣或毛邊，因為會導致烤漆背面漆轉印正面 (RMK00126) . 【色差】1.1.此客戶對面漆(非B開頭之色碼)目視色差要求較高,請依限度樣本進行目視色差管制★--->發生過訴賠 (RMK00248) . 【色差】1.2.若針對特殊顏色需特別管理時，請品檢忽略1.1.的規定以特別規定為主 (RMK00248) . 此經銷商保證平均厚度在1/2厚度公差內，厚度量測NG時，如單位長度符合範圍，請放行 (RMK00402) . 【捲取】注意！本單為直立式包裝。禁用STAGGER捲取送包裝！送RCL重處理例外。 (RMK00512) . 此客戶有保證 全板形 急峻度 ≦ 0.7% ( ≦ 12 I-UNIT ) (RMK00583) . 【美加訂單生產注意事項-CCP】1.請烤漆入口依照正背面漆鋼捲投向規定進行鋼捲投入。 (RMK00717) . 【美加訂單生產注意事項-CCP】2.烤漆入口依照鋼捲投向規定進行鋼捲投入。(CR1/CG1 CR2/CG2-->正向入料。CR1/CG2 CR2/CG1-->反向入料) (RMK00717) . 【美加訂單生產注意事項-CCP】3.此訂單背面漆一律採Nature塗裝，塗裝黏度設定40秒以上 (RMK00717) | 訂單:2510EFE010/004 RCL <生產備註> 事項如下 . 【捲取】注意！本單為直立式包裝。禁用STAGGER捲取送包裝！送RCL重處理例外。 (RMK00512) | 訂單:2510EFE010/004 CCPK 無 <生產備註> 事項 | 訂單:2510EFE010/004 CGQC <品檢備註> 事項如下 . 【邊緣品質】此為烤漆背面25μ訂單，請加強檢視鋼捲：邊緣殘剪、側緣鋅渣或毛邊，因為會導致烤漆背面漆轉印正面 (RMK00126) . 本單於烤漆正背面都塗裝正面漆，因此鍍鋅請管制背面表面品質比照正面 (RMK00363) | 訂單:2510EFE010/004 CCQC <品檢備註> 事項如下 . 【邊緣品質】此為烤漆背面25μ訂單，請加強檢視鋼捲：邊緣殘剪、側緣鋅渣或毛邊，因為會導致烤漆背面漆轉印正面 (RMK00126) . 【色差】1.1.此客戶對面漆(非B開頭之色碼)目視色差要求較高,請依限度樣本進行目視色差管制★--->發生過訴賠 (RMK00248) . 【色差】1.2.若針對特殊顏色需特別管理時，請品檢忽略1.1.的規定以特別規定為主 (RMK00248) . 【捲取】注意！本單為直立式包裝。禁用STAGGER捲取送包裝！送RCL重處理例外。 (RMK00512) | 訂單:2510EFE010/004 TOL 無 <生產備註> 事項 |  | 訂單 2510EFE010/004 修改記錄如下: 20250918 09:50:41 (06023) 退火碼: >> S1, 用途碼: >> COG007, 背面標示: >> S000, 訂單背面顏色(五碼): >> SWS4W, 背面漆膜厚: >> 25, 背面漆塗漆型式幾塗幾烤: >> 2, 鉻酸鹽: >> Z, 訂單厚度: >> 0.02, 訂單重: >> 40, 重量容許率(下限): >> 10, 重量容許率(上限): >> 10, 訂單寬度: >> 48, 鍍製方式: >> AC, 鋼捲內徑: >> 508, 鋼捲下限重: >> 3, 鋼捲上限重: >> 4.5, 壓花條件碼: >> -, 表面花紋: >> R, 綠色識別碼: >> -, 印刷輥號: >> -, 產品代碼: >> PPGL, 皮膜碼: >> -, 單位別: >> I, 油品種類: >> Z, 塗油量: >> Z, 包裝代碼: >> E0 , 保護膜碼: >> -, 客戶試片取樣型式: >> -, 調質碼: >> S, 套筒碼: >> P , 規格: >> A792SSGR33, 製造標準: >> ASTM, 表面處理劑種類: >> Z, 表面處理劑塗佈量: >> Z, 伸長率測試: >> N, 硬度測試碼: >> N, 抗拉強度測試: >> N, 降伏強度測試: >> N, 厚度變異: >> 0, 訂單正面顏色(五碼): >> SBH7N, 正面漆膜厚: >> 25, 正面漆塗漆型式幾塗幾烤: >> 2, 修邊碼: >> Y, 重量碼: >> AW, 鋼捲捲向: >> O, 鍍層碼: >> AZ50, | F:保證1/2 ASTM 厚度公差
PPGL | 2510EFE010/005 |  | 1. 製造標準為MS、ASTM或銷新加坡之訂單，若無技術指定優先用料，請優先使用國內料，勿使用ANFEN (OFP00406)-{.不符.} | 1. 製造標準為MS、ASTM或銷新加坡之訂單，若無技術指定優先用料，請優先使用國內料，勿使用ANFEN (OFP00406)-{.不符.} 2. 【提醒】！本單為直立式包裝，嚴禁鍍鋅或烤漆後以STAGGER捲取 (OFP00451)-{.不符.} 3. ※超耐候一系列用途要確認是否有英制公差需求，有英制公差需求時選配碼用ON027※ (OFP00680)-{.不符.} 4. 此經銷商有簽訂1/2厚度公差保證(無厚度變異),請調整冷軋與鍍鋅厚度公差管制範圍. 保證 ASTM 厚度公差 (OFP00180)-{.不符.} | 訂單:2510EFE010/005 CPL <生產備註> 事項如下 . 除HGI/ HGL 訂單邊緣不噴油. 其餘皆側緣噴油 (RMK00285) . 【美加訂單生產注意事項-CPL】1.客戶美加地區訂單實施修邊刀最大使用顆數上限(20顆) (RMK00717) . 【美加訂單生產注意事項-CPL】2.排程備註:注意修邊品質與毛邊 (RMK00717) . 【美加訂單生產注意事項-CPL】3.去毛邊輥的管制：兩側壓力均設定1.0 kg/cm2 (RMK00717) | 訂單:2510EFE010/005 CR1 <生產備註> 事項如下 . 此經銷商保證平均厚度在1/2厚度公差內，厚度量測NG時，如單位長度符合範圍，請放行 (RMK00402) . 此客戶有保證 全板形 急峻度 ≦ 0.7% ( ≦ 12 I-UNIT ) (RMK00583) . 【美加訂單生產注意事項-CR】1.兩側各加開一個spot cooling增加冷卻效果。 (RMK00717) . 【美加訂單生產注意事項-CR】2.發生毛邊時，請降速生產減輕毛邊程度，暫留討論後再處置。 (RMK00717) | 訂單:2510EFE010/005 CR2 <生產備註> 事項如下 . 此經銷商保證平均厚度在1/2厚度公差內，厚度量測NG時，如單位長度符合範圍，請放行 (RMK00402) . 此客戶有保證 全板形 急峻度 ≦ 0.7% ( ≦ 12 I-UNIT ) (RMK00583) . 【美加訂單生產注意事項-CR】1.兩側各加開一個spot cooling增加冷卻效果。 (RMK00717) . 【美加訂單生產注意事項-CR】2.發生毛邊時，請降速生產減輕毛邊程度，暫留討論後再處置。 (RMK00717) | 訂單:2510EFE010/005 CG1 <生產備註> 事項如下 . 鍍鋅表面不可有鋅痕、壓痕、凹陷、及刮傷 、應變痕等。 (RMK00054) . 此經銷商保證平均厚度在1/2厚度公差內，厚度量測NG時，如單位長度符合範圍，請放行 (RMK00402) . 此客戶有保證 全板形 急峻度 ≦ 0.7% ( ≦ 12 I-UNIT ) (RMK00583) . 【美加訂單生產注意事項-CG1】副操確認完回控制室後，於生產排程鋼號旁簽名紀錄，以利後續追查(該排程生產完，排程單將保留)。 (RMK00717) . 【美加訂單生產注意事項-CG1】中央段副操每顆銲道出Pot時觀察銲道同時，確認Beaver Tail與鋼板接觸之Guide Roll羊毛氈狀況，並適時添加潤滑油(避免乾掉)。 (RMK00717) | 訂單:2510EFE010/005 CG2 <生產備註> 事項如下 . 鍍鋅表面不可有鋅痕、壓痕、凹陷、及刮傷 、應變痕等。 (RMK00054) . 此經銷商保證平均厚度在1/2厚度公差內，厚度量測NG時，如單位長度符合範圍，請放行 (RMK00402) . 此客戶有保證 全板形 急峻度 ≦ 0.7% ( ≦ 12 I-UNIT ) (RMK00583) . 【美加訂單生產注意事項-CG2】1.使用SUB-NOZZLE (RMK00717) | 訂單:2510EFE010/005 CC1 <生產備註> 事項如下 . 正面面漆(20U)及正面總膜厚(25U)要求管制90%以上之膜厚,未達標準降級. (RMK00054) . 若背面面漆(20U)及背面總膜厚(25U)時要求管制90%以上之膜厚,未達標準降級 (RMK00054) . 面漆=18U(90%)~請購基準22U(110%),標準板總膜厚=5+20U(100%面漆). (RMK00054) . 30CM*全寬*留1塊給LAB及1塊給塗料商, (RMK00054) . 【色差】1.1.此客戶對面漆(非B開頭之色碼)目視色差要求較高,請依限度樣本進行目視色差管制★--->發生過訴賠 (RMK00248) . 【色差】1.2.若針對特殊顏色需特別管理時，請品檢忽略1.1.的規定以特別規定為主 (RMK00248) . 此經銷商保證平均厚度在1/2厚度公差內，厚度量測NG時，如單位長度符合範圍，請放行 (RMK00402) . 【捲取】注意！本單為直立式包裝。禁用STAGGER捲取送包裝！送RCL重處理例外。 (RMK00512) . 此客戶有保證 全板形 急峻度 ≦ 0.7% ( ≦ 12 I-UNIT ) (RMK00583) . 【美加訂單生產注意事項-CCP】1.請烤漆入口依照正背面漆鋼捲投向規定進行鋼捲投入。 (RMK00717) . 【美加訂單生產注意事項-CCP】2.烤漆入口依照鋼捲投向規定進行鋼捲投入。(CR1/CG1 CR2/CG2-->正向入料。CR1/CG2 CR2/CG1-->反向入料) (RMK00717) . 【美加訂單生產注意事項-CCP】3.此訂單背面漆一律採Nature塗裝，塗裝黏度設定40秒以上 (RMK00717) | 訂單:2510EFE010/005 CC2 <生產備註> 事項如下 . 正面面漆(20U)及正面總膜厚(25U)要求管制90%以上之膜厚,未達標準降級. (RMK00054) . 若背面面漆(20U)及背面總膜厚(25U)時要求管制90%以上之膜厚,未達標準降級 (RMK00054) . 面漆=18U(90%)~請購基準22U(110%),標準板總膜厚=5+20U(100%面漆). (RMK00054) . 30CM*全寬*留1塊給LAB及1塊給塗料商, (RMK00054) . 【色差】1.1.此客戶對面漆(非B開頭之色碼)目視色差要求較高,請依限度樣本進行目視色差管制★--->發生過訴賠 (RMK00248) . 【色差】1.2.若針對特殊顏色需特別管理時，請品檢忽略1.1.的規定以特別規定為主 (RMK00248) . 此經銷商保證平均厚度在1/2厚度公差內，厚度量測NG時，如單位長度符合範圍，請放行 (RMK00402) . 【捲取】注意！本單為直立式包裝。禁用STAGGER捲取送包裝！送RCL重處理例外。 (RMK00512) . 此客戶有保證 全板形 急峻度 ≦ 0.7% ( ≦ 12 I-UNIT ) (RMK00583) . 【美加訂單生產注意事項-CCP】1.請烤漆入口依照正背面漆鋼捲投向規定進行鋼捲投入。 (RMK00717) . 【美加訂單生產注意事項-CCP】2.烤漆入口依照鋼捲投向規定進行鋼捲投入。(CR1/CG1 CR2/CG2-->正向入料。CR1/CG2 CR2/CG1-->反向入料) (RMK00717) . 【美加訂單生產注意事項-CCP】3.此訂單背面漆一律採Nature塗裝，塗裝黏度設定40秒以上 (RMK00717) | 訂單:2510EFE010/005 RCL <生產備註> 事項如下 . 【捲取】注意！本單為直立式包裝。禁用STAGGER捲取送包裝！送RCL重處理例外。 (RMK00512) | 訂單:2510EFE010/005 CCPK 無 <生產備註> 事項 | 訂單:2510EFE010/005 CGQC 無 <品檢備註> 事項 | 訂單:2510EFE010/005 CCQC <品檢備註> 事項如下 . 【色差】1.1.此客戶對面漆(非B開頭之色碼)目視色差要求較高,請依限度樣本進行目視色差管制★--->發生過訴賠 (RMK00248) . 【色差】1.2.若針對特殊顏色需特別管理時，請品檢忽略1.1.的規定以特別規定為主 (RMK00248) . 【捲取】注意！本單為直立式包裝。禁用STAGGER捲取送包裝！送RCL重處理例外。 (RMK00512) | 訂單:2510EFE010/005 TOL 無 <生產備註> 事項 |  | 訂單 2510EFE010/005 修改記錄如下: 20250918 09:50:43 (06023) 退火碼: >> S1, 用途碼: >> COG003, 背面標示: >> S000, 訂單背面顏色(五碼): >> BW73Z, 背面漆膜厚: >> NOM, 背面漆塗漆型式幾塗幾烤: >> 2, 鉻酸鹽: >> Z, 訂單厚度: >> 0.024, 訂單重: >> 40, 重量容許率(下限): >> 10, 重量容許率(上限): >> 10, 訂單寬度: >> 48, 鍍製方式: >> AC, 鋼捲內徑: >> 508, 鋼捲下限重: >> 3, 鋼捲上限重: >> 4.5, 壓花條件碼: >> -, 表面花紋: >> R, 綠色識別碼: >> -, 印刷輥號: >> -, 產品代碼: >> PPGL, 皮膜碼: >> -, 單位別: >> I, 油品種類: >> Z, 塗油量: >> Z, 包裝代碼: >> E0 , 保護膜碼: >> -, 客戶試片取樣型式: >> -, 調質碼: >> S, 套筒碼: >> P , 規格: >> A792SSGR33, 製造標準: >> ASTM, 表面處理劑種類: >> Z, 表面處理劑塗佈量: >> Z, 伸長率測試: >> N, 硬度測試碼: >> N, 抗拉強度測試: >> N, 降伏強度測試: >> N, 厚度變異: >> 0, 訂單正面顏色(五碼): >> SBH78, 正面漆膜厚: >> 25, 正面漆塗漆型式幾塗幾烤: >> 2, 修邊碼: >> Y, 重量碼: >> AW, 鋼捲捲向: >> O, 鍍層碼: >> AZ50, | F:保證1/2 ASTM 厚度公差
PPGL | 2510EFE010/006 |  | 1. 製造標準為MS、ASTM或銷新加坡之訂單，若無技術指定優先用料，請優先使用國內料，勿使用ANFEN (OFP00406)-{.不符.} | 1. 製造標準為MS、ASTM或銷新加坡之訂單，若無技術指定優先用料，請優先使用國內料，勿使用ANFEN (OFP00406)-{.不符.} 2. 【提醒】！本單為直立式包裝，嚴禁鍍鋅或烤漆後以STAGGER捲取 (OFP00451)-{.不符.} 3. ※超耐候一系列用途要確認是否有英制公差需求，有英制公差需求時選配碼用ON027※ (OFP00680)-{.不符.} 4. 此經銷商有簽訂1/2厚度公差保證(無厚度變異),請調整冷軋與鍍鋅厚度公差管制範圍. 保證 ASTM 厚度公差 (OFP00180)-{.不符.} | 訂單:2510EFE010/006 CPL <生產備註> 事項如下 . 除HGI/ HGL 訂單邊緣不噴油. 其餘皆側緣噴油 (RMK00285) . 【美加訂單生產注意事項-CPL】1.客戶美加地區訂單實施修邊刀最大使用顆數上限(20顆) (RMK00717) . 【美加訂單生產注意事項-CPL】2.排程備註:注意修邊品質與毛邊 (RMK00717) . 【美加訂單生產注意事項-CPL】3.去毛邊輥的管制：兩側壓力均設定1.0 kg/cm2 (RMK00717) | 訂單:2510EFE010/006 CR1 <生產備註> 事項如下 . 此經銷商保證平均厚度在1/2厚度公差內，厚度量測NG時，如單位長度符合範圍，請放行 (RMK00402) . 此客戶有保證 全板形 急峻度 ≦ 0.7% ( ≦ 12 I-UNIT ) (RMK00583) . 【美加訂單生產注意事項-CR】1.兩側各加開一個spot cooling增加冷卻效果。 (RMK00717) . 【美加訂單生產注意事項-CR】2.發生毛邊時，請降速生產減輕毛邊程度，暫留討論後再處置。 (RMK00717) | 訂單:2510EFE010/006 CR2 <生產備註> 事項如下 . 此經銷商保證平均厚度在1/2厚度公差內，厚度量測NG時，如單位長度符合範圍，請放行 (RMK00402) . 此客戶有保證 全板形 急峻度 ≦ 0.7% ( ≦ 12 I-UNIT ) (RMK00583) . 【美加訂單生產注意事項-CR】1.兩側各加開一個spot cooling增加冷卻效果。 (RMK00717) . 【美加訂單生產注意事項-CR】2.發生毛邊時，請降速生產減輕毛邊程度，暫留討論後再處置。 (RMK00717) | 訂單:2510EFE010/006 CG1 <生產備註> 事項如下 . 鍍鋅表面不可有鋅痕、壓痕、凹陷、及刮傷 、應變痕等。 (RMK00054) . 此經銷商保證平均厚度在1/2厚度公差內，厚度量測NG時，如單位長度符合範圍，請放行 (RMK00402) . 此客戶有保證 全板形 急峻度 ≦ 0.7% ( ≦ 12 I-UNIT ) (RMK00583) . 【美加訂單生產注意事項-CG1】副操確認完回控制室後，於生產排程鋼號旁簽名紀錄，以利後續追查(該排程生產完，排程單將保留)。 (RMK00717) . 【美加訂單生產注意事項-CG1】中央段副操每顆銲道出Pot時觀察銲道同時，確認Beaver Tail與鋼板接觸之Guide Roll羊毛氈狀況，並適時添加潤滑油(避免乾掉)。 (RMK00717) | 訂單:2510EFE010/006 CG2 <生產備註> 事項如下 . 鍍鋅表面不可有鋅痕、壓痕、凹陷、及刮傷 、應變痕等。 (RMK00054) . 此經銷商保證平均厚度在1/2厚度公差內，厚度量測NG時，如單位長度符合範圍，請放行 (RMK00402) . 此客戶有保證 全板形 急峻度 ≦ 0.7% ( ≦ 12 I-UNIT ) (RMK00583) . 【美加訂單生產注意事項-CG2】1.使用SUB-NOZZLE (RMK00717) | 訂單:2510EFE010/006 CC1 <生產備註> 事項如下 . 正面面漆(20U)及正面總膜厚(25U)要求管制90%以上之膜厚,未達標準降級. (RMK00054) . 若背面面漆(20U)及背面總膜厚(25U)時要求管制90%以上之膜厚,未達標準降級 (RMK00054) . 面漆=18U(90%)~請購基準22U(110%),標準板總膜厚=5+20U(100%面漆). (RMK00054) . 30CM*全寬*留1塊給LAB及1塊給塗料商, (RMK00054) . 【色差】1.1.此客戶對面漆(非B開頭之色碼)目視色差要求較高,請依限度樣本進行目視色差管制★--->發生過訴賠 (RMK00248) . 【色差】1.2.若針對特殊顏色需特別管理時，請品檢忽略1.1.的規定以特別規定為主 (RMK00248) . 此經銷商保證平均厚度在1/2厚度公差內，厚度量測NG時，如單位長度符合範圍，請放行 (RMK00402) . 【捲取】注意！本單為直立式包裝。禁用STAGGER捲取送包裝！送RCL重處理例外。 (RMK00512) . 此客戶有保證 全板形 急峻度 ≦ 0.7% ( ≦ 12 I-UNIT ) (RMK00583) . 【水痕】因TOP 為YCP 近似深黑色水痕可能嚴重，因此指定CC1生產注意W/Q 使用純水與水量控制 (RMK00588) . 【水痕】因YCP 近似深黑色水痕可能嚴重，因此指定CC1生產注意W/Q 使用純水與水量控制 (RMK00596) . 【美加訂單生產注意事項-CCP】1.請烤漆入口依照正背面漆鋼捲投向規定進行鋼捲投入。 (RMK00717) . 【美加訂單生產注意事項-CCP】2.烤漆入口依照鋼捲投向規定進行鋼捲投入。(CR1/CG1 CR2/CG2-->正向入料。CR1/CG2 CR2/CG1-->反向入料) (RMK00717) . 【美加訂單生產注意事項-CCP】3.此訂單背面漆一律採Nature塗裝，塗裝黏度設定40秒以上 (RMK00717) | 訂單:2510EFE010/006 CC2 <生產備註> 事項如下 . 正面面漆(20U)及正面總膜厚(25U)要求管制90%以上之膜厚,未達標準降級. (RMK00054) . 若背面面漆(20U)及背面總膜厚(25U)時要求管制90%以上之膜厚,未達標準降級 (RMK00054) . 面漆=18U(90%)~請購基準22U(110%),標準板總膜厚=5+20U(100%面漆). (RMK00054) . 30CM*全寬*留1塊給LAB及1塊給塗料商, (RMK00054) . 【色差】1.1.此客戶對面漆(非B開頭之色碼)目視色差要求較高,請依限度樣本進行目視色差管制★--->發生過訴賠 (RMK00248) . 【色差】1.2.若針對特殊顏色需特別管理時，請品檢忽略1.1.的規定以特別規定為主 (RMK00248) . 此經銷商保證平均厚度在1/2厚度公差內，厚度量測NG時，如單位長度符合範圍，請放行 (RMK00402) . 【捲取】注意！本單為直立式包裝。禁用STAGGER捲取送包裝！送RCL重處理例外。 (RMK00512) . 此客戶有保證 全板形 急峻度 ≦ 0.7% ( ≦ 12 I-UNIT ) (RMK00583) . 【水痕】因TOP 為YCP 近似深黑色水痕可能嚴重，因此指定CC1生產注意W/Q 使用純水與水量控制 (RMK00588) . 【水痕】因YCP 近似深黑色水痕可能嚴重，因此指定CC1生產注意W/Q 使用純水與水量控制 (RMK00596) . 【美加訂單生產注意事項-CCP】1.請烤漆入口依照正背面漆鋼捲投向規定進行鋼捲投入。 (RMK00717) . 【美加訂單生產注意事項-CCP】2.烤漆入口依照鋼捲投向規定進行鋼捲投入。(CR1/CG1 CR2/CG2-->正向入料。CR1/CG2 CR2/CG1-->反向入料) (RMK00717) . 【美加訂單生產注意事項-CCP】3.此訂單背面漆一律採Nature塗裝，塗裝黏度設定40秒以上 (RMK00717) | 訂單:2510EFE010/006 RCL <生產備註> 事項如下 . 【捲取】注意！本單為直立式包裝。禁用STAGGER捲取送包裝！送RCL重處理例外。 (RMK00512) | 訂單:2510EFE010/006 CCPK 無 <生產備註> 事項 | 訂單:2510EFE010/006 CGQC 無 <品檢備註> 事項 | 訂單:2510EFE010/006 CCQC <品檢備註> 事項如下 . 【色差】1.1.此客戶對面漆(非B開頭之色碼)目視色差要求較高,請依限度樣本進行目視色差管制★--->發生過訴賠 (RMK00248) . 【色差】1.2.若針對特殊顏色需特別管理時，請品檢忽略1.1.的規定以特別規定為主 (RMK00248) . 【捲取】注意！本單為直立式包裝。禁用STAGGER捲取送包裝！送RCL重處理例外。 (RMK00512) . 【水痕】因TOP 為YCP 近似深黑色水痕可能嚴重，因此指定CC1生產注意W/Q 使用純水與水量控制 (RMK00588) | 訂單:2510EFE010/006 TOL 無 <生產備註> 事項 |  | 訂單 2510EFE010/006 修改記錄如下: 20250918 09:50:46 (06023) 退火碼: >> S1, 用途碼: >> COG007, 背面標示: >> S000, 訂單背面顏色(五碼): >> BW73Z, 背面漆膜厚: >> NOM, 背面漆塗漆型式幾塗幾烤: >> 2, 鉻酸鹽: >> Z, 訂單厚度: >> 0.024, 訂單重: >> 40, 重量容許率(下限): >> 10, 重量容許率(上限): >> 10, 訂單寬度: >> 48, 鍍製方式: >> AC, 鋼捲內徑: >> 508, 鋼捲下限重: >> 3, 鋼捲上限重: >> 4.5, 壓花條件碼: >> -, 表面花紋: >> R, 綠色識別碼: >> -, 印刷輥號: >> -, 產品代碼: >> PPGL, 皮膜碼: >> -, 單位別: >> I, 油品種類: >> Z, 塗油量: >> Z, 包裝代碼: >> E0 , 保護膜碼: >> -, 客戶試片取樣型式: >> -, 調質碼: >> S, 套筒碼: >> P , 規格: >> A792SSGR33, 製造標準: >> ASTM, 表面處理劑種類: >> Z, 表面處理劑塗佈量: >> Z, 伸長率測試: >> N, 硬度測試碼: >> N, 抗拉強度測試: >> N, 降伏強度測試: >> N, 厚度變異: >> 0, 訂單正面顏色(五碼): >> SYT9P, 正面漆膜厚: >> 25, 正面漆塗漆型式幾塗幾烤: >> 2, 修邊碼: >> Y, 重量碼: >> AW, 鋼捲捲向: >> O, 鍍層碼: >> AZ50, | F:保證1/2 ASTM 厚度公差
PPGL | 2510EFE010/007 |  | 1. 製造標準為MS、ASTM或銷新加坡之訂單，若無技術指定優先用料，請優先使用國內料，勿使用ANFEN (OFP00406)-{.不符.} | 1. 製造標準為MS、ASTM或銷新加坡之訂單，若無技術指定優先用料，請優先使用國內料，勿使用ANFEN (OFP00406)-{.不符.} 2. 【提醒】！本單為直立式包裝，嚴禁鍍鋅或烤漆後以STAGGER捲取 (OFP00451)-{.不符.} 3. ※超耐候一系列用途要確認是否有英制公差需求，有英制公差需求時選配碼用ON027※ (OFP00680)-{.不符.} 4. 此經銷商有簽訂1/2厚度公差保證(無厚度變異),請調整冷軋與鍍鋅厚度公差管制範圍. 保證 ASTM 厚度公差 (OFP00180)-{.不符.} | 訂單:2510EFE010/007 CPL <生產備註> 事項如下 . 除HGI/ HGL 訂單邊緣不噴油. 其餘皆側緣噴油 (RMK00285) . 【美加訂單生產注意事項-CPL】1.客戶美加地區訂單實施修邊刀最大使用顆數上限(20顆) (RMK00717) . 【美加訂單生產注意事項-CPL】2.排程備註:注意修邊品質與毛邊 (RMK00717) . 【美加訂單生產注意事項-CPL】3.去毛邊輥的管制：兩側壓力均設定1.0 kg/cm2 (RMK00717) | 訂單:2510EFE010/007 CR1 <生產備註> 事項如下 . 此經銷商保證平均厚度在1/2厚度公差內，厚度量測NG時，如單位長度符合範圍，請放行 (RMK00402) . 此客戶有保證 全板形 急峻度 ≦ 0.7% ( ≦ 12 I-UNIT ) (RMK00583) . 【美加訂單生產注意事項-CR】1.兩側各加開一個spot cooling增加冷卻效果。 (RMK00717) . 【美加訂單生產注意事項-CR】2.發生毛邊時，請降速生產減輕毛邊程度，暫留討論後再處置。 (RMK00717) | 訂單:2510EFE010/007 CR2 <生產備註> 事項如下 . 此經銷商保證平均厚度在1/2厚度公差內，厚度量測NG時，如單位長度符合範圍，請放行 (RMK00402) . 此客戶有保證 全板形 急峻度 ≦ 0.7% ( ≦ 12 I-UNIT ) (RMK00583) . 【美加訂單生產注意事項-CR】1.兩側各加開一個spot cooling增加冷卻效果。 (RMK00717) . 【美加訂單生產注意事項-CR】2.發生毛邊時，請降速生產減輕毛邊程度，暫留討論後再處置。 (RMK00717) | 訂單:2510EFE010/007 CG1 <生產備註> 事項如下 . 鍍鋅表面不可有鋅痕、壓痕、凹陷、及刮傷 、應變痕等。 (RMK00054) . 此經銷商保證平均厚度在1/2厚度公差內，厚度量測NG時，如單位長度符合範圍，請放行 (RMK00402) . 此客戶有保證 全板形 急峻度 ≦ 0.7% ( ≦ 12 I-UNIT ) (RMK00583) . 【美加訂單生產注意事項-CG1】副操確認完回控制室後，於生產排程鋼號旁簽名紀錄，以利後續追查(該排程生產完，排程單將保留)。 (RMK00717) . 【美加訂單生產注意事項-CG1】中央段副操每顆銲道出Pot時觀察銲道同時，確認Beaver Tail與鋼板接觸之Guide Roll羊毛氈狀況，並適時添加潤滑油(避免乾掉)。 (RMK00717) | 訂單:2510EFE010/007 CG2 <生產備註> 事項如下 . 鍍鋅表面不可有鋅痕、壓痕、凹陷、及刮傷 、應變痕等。 (RMK00054) . 此經銷商保證平均厚度在1/2厚度公差內，厚度量測NG時，如單位長度符合範圍，請放行 (RMK00402) . 此客戶有保證 全板形 急峻度 ≦ 0.7% ( ≦ 12 I-UNIT ) (RMK00583) . 【美加訂單生產注意事項-CG2】1.使用SUB-NOZZLE (RMK00717) | 訂單:2510EFE010/007 CC1 <生產備註> 事項如下 . 正面面漆(20U)及正面總膜厚(25U)要求管制90%以上之膜厚,未達標準降級. (RMK00054) . 若背面面漆(20U)及背面總膜厚(25U)時要求管制90%以上之膜厚,未達標準降級 (RMK00054) . 面漆=18U(90%)~請購基準22U(110%),標準板總膜厚=5+20U(100%面漆). (RMK00054) . 30CM*全寬*留1塊給LAB及1塊給塗料商, (RMK00054) . 【色差】1.1.此客戶對面漆(非B開頭之色碼)目視色差要求較高,請依限度樣本進行目視色差管制★--->發生過訴賠 (RMK00248) . 【色差】1.2.若針對特殊顏色需特別管理時，請品檢忽略1.1.的規定以特別規定為主 (RMK00248) . 此經銷商保證平均厚度在1/2厚度公差內，厚度量測NG時，如單位長度符合範圍，請放行 (RMK00402) . 【捲取】注意！本單為直立式包裝。禁用STAGGER捲取送包裝！送RCL重處理例外。 (RMK00512) . 【抽氣量】白色系在CC1生產時,FINISH抽氣量請設定250,如生產中發生色差b值異常升高,請股長再加大抽氣量因應 (RMK00560) . 此客戶有保證 全板形 急峻度 ≦ 0.7% ( ≦ 12 I-UNIT ) (RMK00583) . 【美加訂單生產注意事項-CCP】1.請烤漆入口依照正背面漆鋼捲投向規定進行鋼捲投入。 (RMK00717) . 【美加訂單生產注意事項-CCP】2.烤漆入口依照鋼捲投向規定進行鋼捲投入。(CR1/CG1 CR2/CG2-->正向入料。CR1/CG2 CR2/CG1-->反向入料) (RMK00717) . 【美加訂單生產注意事項-CCP】3.此訂單背面漆一律採Nature塗裝，塗裝黏度設定40秒以上 (RMK00717) | 訂單:2510EFE010/007 CC2 <生產備註> 事項如下 . 正面面漆(20U)及正面總膜厚(25U)要求管制90%以上之膜厚,未達標準降級. (RMK00054) . 若背面面漆(20U)及背面總膜厚(25U)時要求管制90%以上之膜厚,未達標準降級 (RMK00054) . 面漆=18U(90%)~請購基準22U(110%),標準板總膜厚=5+20U(100%面漆). (RMK00054) . 30CM*全寬*留1塊給LAB及1塊給塗料商, (RMK00054) . 【色差】1.1.此客戶對面漆(非B開頭之色碼)目視色差要求較高,請依限度樣本進行目視色差管制★--->發生過訴賠 (RMK00248) . 【色差】1.2.若針對特殊顏色需特別管理時，請品檢忽略1.1.的規定以特別規定為主 (RMK00248) . 此經銷商保證平均厚度在1/2厚度公差內，厚度量測NG時，如單位長度符合範圍，請放行 (RMK00402) . 【捲取】注意！本單為直立式包裝。禁用STAGGER捲取送包裝！送RCL重處理例外。 (RMK00512) . 【抽氣量】白色系在CC1生產時,FINISH抽氣量請設定250,如生產中發生色差b值異常升高,請股長再加大抽氣量因應 (RMK00560) . 此客戶有保證 全板形 急峻度 ≦ 0.7% ( ≦ 12 I-UNIT ) (RMK00583) . 【美加訂單生產注意事項-CCP】1.請烤漆入口依照正背面漆鋼捲投向規定進行鋼捲投入。 (RMK00717) . 【美加訂單生產注意事項-CCP】2.烤漆入口依照鋼捲投向規定進行鋼捲投入。(CR1/CG1 CR2/CG2-->正向入料。CR1/CG2 CR2/CG1-->反向入料) (RMK00717) . 【美加訂單生產注意事項-CCP】3.此訂單背面漆一律採Nature塗裝，塗裝黏度設定40秒以上 (RMK00717) | 訂單:2510EFE010/007 RCL <生產備註> 事項如下 . 【捲取】注意！本單為直立式包裝。禁用STAGGER捲取送包裝！送RCL重處理例外。 (RMK00512) | 訂單:2510EFE010/007 CCPK 無 <生產備註> 事項 | 訂單:2510EFE010/007 CGQC 無 <品檢備註> 事項 | 訂單:2510EFE010/007 CCQC <品檢備註> 事項如下 . 【色差】1.1.此客戶對面漆(非B開頭之色碼)目視色差要求較高,請依限度樣本進行目視色差管制★--->發生過訴賠 (RMK00248) . 【色差】1.2.若針對特殊顏色需特別管理時，請品檢忽略1.1.的規定以特別規定為主 (RMK00248) . 【捲取】注意！本單為直立式包裝。禁用STAGGER捲取送包裝！送RCL重處理例外。 (RMK00512) | 訂單:2510EFE010/007 TOL 無 <生產備註> 事項 |  | 訂單 2510EFE010/007 修改記錄如下: 20250918 09:50:48 (06023) 退火碼: >> S1, 用途碼: >> COG003, 背面標示: >> S000, 訂單背面顏色(五碼): >> BW73Z, 背面漆膜厚: >> NOM, 背面漆塗漆型式幾塗幾烤: >> 2, 鉻酸鹽: >> Z, 訂單厚度: >> 0.024, 訂單重: >> 40, 重量容許率(下限): >> 10, 重量容許率(上限): >> 10, 訂單寬度: >> 48, 鍍製方式: >> AC, 鋼捲內徑: >> 508, 鋼捲下限重: >> 3, 鋼捲上限重: >> 4.5, 壓花條件碼: >> -, 表面花紋: >> R, 綠色識別碼: >> -, 印刷輥號: >> -, 產品代碼: >> PPGL, 皮膜碼: >> -, 單位別: >> I, 油品種類: >> Z, 塗油量: >> Z, 包裝代碼: >> E0 , 保護膜碼: >> -, 客戶試片取樣型式: >> -, 調質碼: >> S, 套筒碼: >> P , 規格: >> A792SSGR33, 製造標準: >> ASTM, 表面處理劑種類: >> Z, 表面處理劑塗佈量: >> Z, 伸長率測試: >> N, 硬度測試碼: >> N, 抗拉強度測試: >> N, 降伏強度測試: >> N, 厚度變異: >> 0, 訂單正面顏色(五碼): >> SWH68, 正面漆膜厚: >> 25, 正面漆塗漆型式幾塗幾烤: >> 2, 修邊碼: >> Y, 重量碼: >> AW, 鋼捲捲向: >> O, 鍍層碼: >> AZ50, | F:保證1/2 ASTM 厚度公差
PPGL | 2510EFE010/008 |  | 1. 製造標準為MS、ASTM或銷新加坡之訂單，若無技術指定優先用料，請優先使用國內料，勿使用ANFEN (OFP00406)-{.不符.} | 1. 製造標準為MS、ASTM或銷新加坡之訂單，若無技術指定優先用料，請優先使用國內料，勿使用ANFEN (OFP00406)-{.不符.} 2. 【提醒】！本單為直立式包裝，嚴禁鍍鋅或烤漆後以STAGGER捲取 (OFP00451)-{.不符.} 3. ※超耐候一系列用途要確認是否有英制公差需求，有英制公差需求時選配碼用ON027※ (OFP00680)-{.不符.} 4. 此經銷商有簽訂1/2厚度公差保證(無厚度變異),請調整冷軋與鍍鋅厚度公差管制範圍. 保證 ASTM 厚度公差 (OFP00180)-{.不符.} | 訂單:2510EFE010/008 CPL <生產備註> 事項如下 . 除HGI/ HGL 訂單邊緣不噴油. 其餘皆側緣噴油 (RMK00285) . 【美加訂單生產注意事項-CPL】1.客戶美加地區訂單實施修邊刀最大使用顆數上限(20顆) (RMK00717) . 【美加訂單生產注意事項-CPL】2.排程備註:注意修邊品質與毛邊 (RMK00717) . 【美加訂單生產注意事項-CPL】3.去毛邊輥的管制：兩側壓力均設定1.0 kg/cm2 (RMK00717) | 訂單:2510EFE010/008 CR1 <生產備註> 事項如下 . 此經銷商保證平均厚度在1/2厚度公差內，厚度量測NG時，如單位長度符合範圍，請放行 (RMK00402) . 此客戶有保證 全板形 急峻度 ≦ 0.7% ( ≦ 12 I-UNIT ) (RMK00583) . 【美加訂單生產注意事項-CR】1.兩側各加開一個spot cooling增加冷卻效果。 (RMK00717) . 【美加訂單生產注意事項-CR】2.發生毛邊時，請降速生產減輕毛邊程度，暫留討論後再處置。 (RMK00717) | 訂單:2510EFE010/008 CR2 <生產備註> 事項如下 . 此經銷商保證平均厚度在1/2厚度公差內，厚度量測NG時，如單位長度符合範圍，請放行 (RMK00402) . 此客戶有保證 全板形 急峻度 ≦ 0.7% ( ≦ 12 I-UNIT ) (RMK00583) . 【美加訂單生產注意事項-CR】1.兩側各加開一個spot cooling增加冷卻效果。 (RMK00717) . 【美加訂單生產注意事項-CR】2.發生毛邊時，請降速生產減輕毛邊程度，暫留討論後再處置。 (RMK00717) | 訂單:2510EFE010/008 CG1 <生產備註> 事項如下 . 鍍鋅表面不可有鋅痕、壓痕、凹陷、及刮傷 、應變痕等。 (RMK00054) . 此經銷商保證平均厚度在1/2厚度公差內，厚度量測NG時，如單位長度符合範圍，請放行 (RMK00402) . 此客戶有保證 全板形 急峻度 ≦ 0.7% ( ≦ 12 I-UNIT ) (RMK00583) . 【美加訂單生產注意事項-CG1】副操確認完回控制室後，於生產排程鋼號旁簽名紀錄，以利後續追查(該排程生產完，排程單將保留)。 (RMK00717) . 【美加訂單生產注意事項-CG1】中央段副操每顆銲道出Pot時觀察銲道同時，確認Beaver Tail與鋼板接觸之Guide Roll羊毛氈狀況，並適時添加潤滑油(避免乾掉)。 (RMK00717) | 訂單:2510EFE010/008 CG2 <生產備註> 事項如下 . 鍍鋅表面不可有鋅痕、壓痕、凹陷、及刮傷 、應變痕等。 (RMK00054) . 此經銷商保證平均厚度在1/2厚度公差內，厚度量測NG時，如單位長度符合範圍，請放行 (RMK00402) . 此客戶有保證 全板形 急峻度 ≦ 0.7% ( ≦ 12 I-UNIT ) (RMK00583) . 【美加訂單生產注意事項-CG2】1.使用SUB-NOZZLE (RMK00717) | 訂單:2510EFE010/008 CC1 <生產備註> 事項如下 . 正面面漆(20U)及正面總膜厚(25U)要求管制90%以上之膜厚,未達標準降級. (RMK00054) . 若背面面漆(20U)及背面總膜厚(25U)時要求管制90%以上之膜厚,未達標準降級 (RMK00054) . 面漆=18U(90%)~請購基準22U(110%),標準板總膜厚=5+20U(100%面漆). (RMK00054) . 30CM*全寬*留1塊給LAB及1塊給塗料商, (RMK00054) . 【色差】1.1.此客戶對面漆(非B開頭之色碼)目視色差要求較高,請依限度樣本進行目視色差管制★--->發生過訴賠 (RMK00248) . 【色差】1.2.若針對特殊顏色需特別管理時，請品檢忽略1.1.的規定以特別規定為主 (RMK00248) . 此經銷商保證平均厚度在1/2厚度公差內，厚度量測NG時，如單位長度符合範圍，請放行 (RMK00402) . 【捲取】注意！本單為直立式包裝。禁用STAGGER捲取送包裝！送RCL重處理例外。 (RMK00512) . 【抽氣量】白色系在CC1生產時,FINISH抽氣量請設定250,如生產中發生色差b值異常升高,請股長再加大抽氣量因應 (RMK00560) . 此客戶有保證 全板形 急峻度 ≦ 0.7% ( ≦ 12 I-UNIT ) (RMK00583) . 【美加訂單生產注意事項-CCP】1.請烤漆入口依照正背面漆鋼捲投向規定進行鋼捲投入。 (RMK00717) . 【美加訂單生產注意事項-CCP】2.烤漆入口依照鋼捲投向規定進行鋼捲投入。(CR1/CG1 CR2/CG2-->正向入料。CR1/CG2 CR2/CG1-->反向入料) (RMK00717) . 【美加訂單生產注意事項-CCP】3.此訂單背面漆一律採Nature塗裝，塗裝黏度設定40秒以上 (RMK00717) | 訂單:2510EFE010/008 CC2 <生產備註> 事項如下 . 正面面漆(20U)及正面總膜厚(25U)要求管制90%以上之膜厚,未達標準降級. (RMK00054) . 若背面面漆(20U)及背面總膜厚(25U)時要求管制90%以上之膜厚,未達標準降級 (RMK00054) . 面漆=18U(90%)~請購基準22U(110%),標準板總膜厚=5+20U(100%面漆). (RMK00054) . 30CM*全寬*留1塊給LAB及1塊給塗料商, (RMK00054) . 【色差】1.1.此客戶對面漆(非B開頭之色碼)目視色差要求較高,請依限度樣本進行目視色差管制★--->發生過訴賠 (RMK00248) . 【色差】1.2.若針對特殊顏色需特別管理時，請品檢忽略1.1.的規定以特別規定為主 (RMK00248) . 此經銷商保證平均厚度在1/2厚度公差內，厚度量測NG時，如單位長度符合範圍，請放行 (RMK00402) . 【捲取】注意！本單為直立式包裝。禁用STAGGER捲取送包裝！送RCL重處理例外。 (RMK00512) . 【抽氣量】白色系在CC1生產時,FINISH抽氣量請設定250,如生產中發生色差b值異常升高,請股長再加大抽氣量因應 (RMK00560) . 此客戶有保證 全板形 急峻度 ≦ 0.7% ( ≦ 12 I-UNIT ) (RMK00583) . 【美加訂單生產注意事項-CCP】1.請烤漆入口依照正背面漆鋼捲投向規定進行鋼捲投入。 (RMK00717) . 【美加訂單生產注意事項-CCP】2.烤漆入口依照鋼捲投向規定進行鋼捲投入。(CR1/CG1 CR2/CG2-->正向入料。CR1/CG2 CR2/CG1-->反向入料) (RMK00717) . 【美加訂單生產注意事項-CCP】3.此訂單背面漆一律採Nature塗裝，塗裝黏度設定40秒以上 (RMK00717) | 訂單:2510EFE010/008 RCL <生產備註> 事項如下 . 【捲取】注意！本單為直立式包裝。禁用STAGGER捲取送包裝！送RCL重處理例外。 (RMK00512) | 訂單:2510EFE010/008 CCPK 無 <生產備註> 事項 | 訂單:2510EFE010/008 CGQC 無 <品檢備註> 事項 | 訂單:2510EFE010/008 CCQC <品檢備註> 事項如下 . 【色差】1.1.此客戶對面漆(非B開頭之色碼)目視色差要求較高,請依限度樣本進行目視色差管制★--->發生過訴賠 (RMK00248) . 【色差】1.2.若針對特殊顏色需特別管理時，請品檢忽略1.1.的規定以特別規定為主 (RMK00248) . 【捲取】注意！本單為直立式包裝。禁用STAGGER捲取送包裝！送RCL重處理例外。 (RMK00512) | 訂單:2510EFE010/008 TOL 無 <生產備註> 事項 |  | 訂單 2510EFE010/008 修改記錄如下: 20250918 09:50:51 (06023) 退火碼: >> S1, 用途碼: >> COG003, 背面標示: >> S000, 訂單背面顏色(五碼): >> BW73Z, 背面漆膜厚: >> NOM, 背面漆塗漆型式幾塗幾烤: >> 2, 鉻酸鹽: >> Z, 訂單厚度: >> 0.024, 訂單重: >> 20, 重量容許率(下限): >> 10, 重量容許率(上限): >> 10, 訂單寬度: >> 48, 鍍製方式: >> AC, 鋼捲內徑: >> 508, 鋼捲下限重: >> 3, 鋼捲上限重: >> 4.5, 壓花條件碼: >> -, 表面花紋: >> R, 綠色識別碼: >> -, 印刷輥號: >> -, 產品代碼: >> PPGL, 皮膜碼: >> -, 單位別: >> I, 油品種類: >> Z, 塗油量: >> Z, 包裝代碼: >> E0 , 保護膜碼: >> -, 客戶試片取樣型式: >> -, 調質碼: >> S, 套筒碼: >> P , 規格: >> A792SSGR33, 製造標準: >> ASTM, 表面處理劑種類: >> Z, 表面處理劑塗佈量: >> Z, 伸長率測試: >> N, 硬度測試碼: >> N, 抗拉強度測試: >> N, 降伏強度測試: >> N, 厚度變異: >> 0, 訂單正面顏色(五碼): >> SWH27, 正面漆膜厚: >> 25, 正面漆塗漆型式幾塗幾烤: >> 2, 修邊碼: >> Y, 重量碼: >> AW, 鋼捲捲向: >> O, 鍍層碼: >> AZ50, | F:保證1/2 ASTM 厚度公差
PPGL | 2510EFE010/009 |  | 1. 製造標準為MS、ASTM或銷新加坡之訂單，若無技術指定優先用料，請優先使用國內料，勿使用ANFEN (OFP00406)-{.不符.} | 1. 製造標準為MS、ASTM或銷新加坡之訂單，若無技術指定優先用料，請優先使用國內料，勿使用ANFEN (OFP00406)-{.不符.} 2. 【提醒】！本單為直立式包裝，嚴禁鍍鋅或烤漆後以STAGGER捲取 (OFP00451)-{.不符.} 3. ※超耐候一系列用途要確認是否有英制公差需求，有英制公差需求時選配碼用ON027※ (OFP00680)-{.不符.} 4. 此經銷商有簽訂1/2厚度公差保證(無厚度變異),請調整冷軋與鍍鋅厚度公差管制範圍. 保證 ASTM 厚度公差 (OFP00180)-{.不符.} | 訂單:2510EFE010/009 CPL <生產備註> 事項如下 . 除HGI/ HGL 訂單邊緣不噴油. 其餘皆側緣噴油 (RMK00285) . 【美加訂單生產注意事項-CPL】1.客戶美加地區訂單實施修邊刀最大使用顆數上限(20顆) (RMK00717) . 【美加訂單生產注意事項-CPL】2.排程備註:注意修邊品質與毛邊 (RMK00717) . 【美加訂單生產注意事項-CPL】3.去毛邊輥的管制：兩側壓力均設定1.0 kg/cm2 (RMK00717) | 訂單:2510EFE010/009 CR1 <生產備註> 事項如下 . 此經銷商保證平均厚度在1/2厚度公差內，厚度量測NG時，如單位長度符合範圍，請放行 (RMK00402) . 此客戶有保證 全板形 急峻度 ≦ 0.7% ( ≦ 12 I-UNIT ) (RMK00583) . 【美加訂單生產注意事項-CR】1.兩側各加開一個spot cooling增加冷卻效果。 (RMK00717) . 【美加訂單生產注意事項-CR】2.發生毛邊時，請降速生產減輕毛邊程度，暫留討論後再處置。 (RMK00717) | 訂單:2510EFE010/009 CR2 <生產備註> 事項如下 . 此經銷商保證平均厚度在1/2厚度公差內，厚度量測NG時，如單位長度符合範圍，請放行 (RMK00402) . 此客戶有保證 全板形 急峻度 ≦ 0.7% ( ≦ 12 I-UNIT ) (RMK00583) . 【美加訂單生產注意事項-CR】1.兩側各加開一個spot cooling增加冷卻效果。 (RMK00717) . 【美加訂單生產注意事項-CR】2.發生毛邊時，請降速生產減輕毛邊程度，暫留討論後再處置。 (RMK00717) | 訂單:2510EFE010/009 CG1 <生產備註> 事項如下 . 鍍鋅表面不可有鋅痕、壓痕、凹陷、及刮傷 、應變痕等。 (RMK00054) . 此經銷商保證平均厚度在1/2厚度公差內，厚度量測NG時，如單位長度符合範圍，請放行 (RMK00402) . 此客戶有保證 全板形 急峻度 ≦ 0.7% ( ≦ 12 I-UNIT ) (RMK00583) . 【美加訂單生產注意事項-CG1】副操確認完回控制室後，於生產排程鋼號旁簽名紀錄，以利後續追查(該排程生產完，排程單將保留)。 (RMK00717) . 【美加訂單生產注意事項-CG1】中央段副操每顆銲道出Pot時觀察銲道同時，確認Beaver Tail與鋼板接觸之Guide Roll羊毛氈狀況，並適時添加潤滑油(避免乾掉)。 (RMK00717) | 訂單:2510EFE010/009 CG2 <生產備註> 事項如下 . 鍍鋅表面不可有鋅痕、壓痕、凹陷、及刮傷 、應變痕等。 (RMK00054) . 此經銷商保證平均厚度在1/2厚度公差內，厚度量測NG時，如單位長度符合範圍，請放行 (RMK00402) . 此客戶有保證 全板形 急峻度 ≦ 0.7% ( ≦ 12 I-UNIT ) (RMK00583) . 【美加訂單生產注意事項-CG2】1.使用SUB-NOZZLE (RMK00717) | 訂單:2510EFE010/009 CC1 <生產備註> 事項如下 . 正面面漆(20U)及正面總膜厚(25U)要求管制90%以上之膜厚,未達標準降級. (RMK00054) . 若背面面漆(20U)及背面總膜厚(25U)時要求管制90%以上之膜厚,未達標準降級 (RMK00054) . 面漆=18U(90%)~請購基準22U(110%),標準板總膜厚=5+20U(100%面漆). (RMK00054) . 30CM*全寬*留1塊給LAB及1塊給塗料商, (RMK00054) . 【色差】1.1.此客戶對面漆(非B開頭之色碼)目視色差要求較高,請依限度樣本進行目視色差管制★--->發生過訴賠 (RMK00248) . 【色差】1.2.若針對特殊顏色需特別管理時，請品檢忽略1.1.的規定以特別規定為主 (RMK00248) . 此經銷商保證平均厚度在1/2厚度公差內，厚度量測NG時，如單位長度符合範圍，請放行 (RMK00402) . 【捲取】注意！本單為直立式包裝。禁用STAGGER捲取送包裝！送RCL重處理例外。 (RMK00512) . 此客戶有保證 全板形 急峻度 ≦ 0.7% ( ≦ 12 I-UNIT ) (RMK00583) . 【美加訂單生產注意事項-CCP】1.請烤漆入口依照正背面漆鋼捲投向規定進行鋼捲投入。 (RMK00717) . 【美加訂單生產注意事項-CCP】2.烤漆入口依照鋼捲投向規定進行鋼捲投入。(CR1/CG1 CR2/CG2-->正向入料。CR1/CG2 CR2/CG1-->反向入料) (RMK00717) . 【美加訂單生產注意事項-CCP】3.此訂單背面漆一律採Nature塗裝，塗裝黏度設定40秒以上 (RMK00717) | 訂單:2510EFE010/009 CC2 <生產備註> 事項如下 . 正面面漆(20U)及正面總膜厚(25U)要求管制90%以上之膜厚,未達標準降級. (RMK00054) . 若背面面漆(20U)及背面總膜厚(25U)時要求管制90%以上之膜厚,未達標準降級 (RMK00054) . 面漆=18U(90%)~請購基準22U(110%),標準板總膜厚=5+20U(100%面漆). (RMK00054) . 30CM*全寬*留1塊給LAB及1塊給塗料商, (RMK00054) . 【色差】1.1.此客戶對面漆(非B開頭之色碼)目視色差要求較高,請依限度樣本進行目視色差管制★--->發生過訴賠 (RMK00248) . 【色差】1.2.若針對特殊顏色需特別管理時，請品檢忽略1.1.的規定以特別規定為主 (RMK00248) . 此經銷商保證平均厚度在1/2厚度公差內，厚度量測NG時，如單位長度符合範圍，請放行 (RMK00402) . 【捲取】注意！本單為直立式包裝。禁用STAGGER捲取送包裝！送RCL重處理例外。 (RMK00512) . 此客戶有保證 全板形 急峻度 ≦ 0.7% ( ≦ 12 I-UNIT ) (RMK00583) . 【美加訂單生產注意事項-CCP】1.請烤漆入口依照正背面漆鋼捲投向規定進行鋼捲投入。 (RMK00717) . 【美加訂單生產注意事項-CCP】2.烤漆入口依照鋼捲投向規定進行鋼捲投入。(CR1/CG1 CR2/CG2-->正向入料。CR1/CG2 CR2/CG1-->反向入料) (RMK00717) . 【美加訂單生產注意事項-CCP】3.此訂單背面漆一律採Nature塗裝，塗裝黏度設定40秒以上 (RMK00717) | 訂單:2510EFE010/009 RCL <生產備註> 事項如下 . 【捲取】注意！本單為直立式包裝。禁用STAGGER捲取送包裝！送RCL重處理例外。 (RMK00512) | 訂單:2510EFE010/009 CCPK 無 <生產備註> 事項 | 訂單:2510EFE010/009 CGQC 無 <品檢備註> 事項 | 訂單:2510EFE010/009 CCQC <品檢備註> 事項如下 . 【色差】1.1.此客戶對面漆(非B開頭之色碼)目視色差要求較高,請依限度樣本進行目視色差管制★--->發生過訴賠 (RMK00248) . 【色差】1.2.若針對特殊顏色需特別管理時，請品檢忽略1.1.的規定以特別規定為主 (RMK00248) . 【捲取】注意！本單為直立式包裝。禁用STAGGER捲取送包裝！送RCL重處理例外。 (RMK00512) | 訂單:2510EFE010/009 TOL 無 <生產備註> 事項 |  | 訂單 2510EFE010/009 修改記錄如下: 20250918 09:50:54 (06023) 退火碼: >> S1, 用途碼: >> COG003, 背面標示: >> S000, 訂單背面顏色(五碼): >> BW73Z, 背面漆膜厚: >> NOM, 背面漆塗漆型式幾塗幾烤: >> 2, 鉻酸鹽: >> Z, 訂單厚度: >> 0.024, 訂單重: >> 20, 重量容許率(下限): >> 10, 重量容許率(上限): >> 10, 訂單寬度: >> 48, 鍍製方式: >> AC, 鋼捲內徑: >> 508, 鋼捲下限重: >> 3, 鋼捲上限重: >> 4.5, 壓花條件碼: >> -, 表面花紋: >> R, 綠色識別碼: >> -, 印刷輥號: >> -, 產品代碼: >> PPGL, 皮膜碼: >> -, 單位別: >> I, 油品種類: >> Z, 塗油量: >> Z, 包裝代碼: >> E0 , 保護膜碼: >> -, 客戶試片取樣型式: >> -, 調質碼: >> S, 套筒碼: >> P , 規格: >> A792SSGR33, 製造標準: >> ASTM, 表面處理劑種類: >> Z, 表面處理劑塗佈量: >> Z, 伸長率測試: >> N, 硬度測試碼: >> N, 抗拉強度測試: >> N, 降伏強度測試: >> N, 厚度變異: >> 0, 訂單正面顏色(五碼): >> SLH46, 正面漆膜厚: >> 25, 正面漆塗漆型式幾塗幾烤: >> 2, 修邊碼: >> Y, 重量碼: >> AW, 鋼捲捲向: >> O, 鍍層碼: >> AZ50, | F:保證1/2 ASTM 厚度公差
PPGL | 2510EFE010/010 | 1. ●依旭台背面（正面漆塗料）發泡黏著性不佳（CC250503），要確認背面是否要發泡● (OFP00739)-{.不符.} | 1. 製造標準為MS、ASTM或銷新加坡之訂單，若無技術指定優先用料，請優先使用國內料，勿使用ANFEN (OFP00406)-{.不符.} | 1. CQ CR厚度超過0.7MM後要注意CR1與CR2修邊寬度要確認 (OFP00157)-{.不符.} 2. 退火訂單因CG1製程能力關係 。3. 0.62~ 需指定CG2 (OFP00396)-{.不符.} 3. 製造標準為MS、ASTM或銷新加坡之訂單，若無技術指定優先用料，請優先使用國內料，勿使用ANFEN (OFP00406)-{.不符.} 4. 【提醒】！本單為直立式包裝，嚴禁鍍鋅或烤漆後以STAGGER捲取 (OFP00451)-{.不符.} 5. 【提醒 審單人員】CR≧0.6 要於烤漆備註調降 PMT等相關。★KP抗塵PVDF不受此限 (OFP00509)-{.不符.} 6. ※超耐候一系列用途要確認是否有英制公差需求，有英制公差需求時選配碼用ON027※ (OFP00680)-{.不符.} 7. ●依旭台背面（正面漆塗料）發泡黏著性不佳（CC250503），要確認背面是否要發泡● (OFP00739)-{.不符.} 8. 此經銷商有簽訂1/2厚度公差保證(無厚度變異),請調整冷軋與鍍鋅厚度公差管制範圍. 保證 ASTM 厚度公差 (OFP00180)-{.不符.} | 訂單:2510EFE010/010 CPL <生產備註> 事項如下 . 本單為烤漆背面大於等於25μ塗裝，軋延後不允許毛邊，請CPL注意修邊狀況 (RMK00124) . 【邊緣品質】此為烤漆背面25μ訂單，請加強檢視鋼捲：邊緣殘剪、側緣鋅渣或毛邊，因為會導致烤漆背面漆轉印正面 (RMK00126) . 除HGI/ HGL 訂單邊緣不噴油. 其餘皆側緣噴油 (RMK00285) . 【美加訂單生產注意事項-CPL】1.客戶美加地區訂單實施修邊刀最大使用顆數上限(20顆) (RMK00717) . 【美加訂單生產注意事項-CPL】2.排程備註:注意修邊品質與毛邊 (RMK00717) . 【美加訂單生產注意事項-CPL】3.去毛邊輥的管制：兩側壓力均設定1.0 kg/cm2 (RMK00717) | 訂單:2510EFE010/010 CR1 <生產備註> 事項如下 . 【邊緣品質】此為烤漆背面25μ訂單，請加強檢視鋼捲：邊緣殘剪、側緣鋅渣或毛邊，因為會導致烤漆背面漆轉印正面 (RMK00126) . 此經銷商保證平均厚度在1/2厚度公差內，厚度量測NG時，如單位長度符合範圍，請放行 (RMK00402) . 此客戶有保證 全板形 急峻度 ≦ 0.7% ( ≦ 12 I-UNIT ) (RMK00583) . 【美加訂單生產注意事項-CR】1.兩側各加開一個spot cooling增加冷卻效果。 (RMK00717) . 【美加訂單生產注意事項-CR】2.發生毛邊時，請降速生產減輕毛邊程度，暫留討論後再處置。 (RMK00717) | 訂單:2510EFE010/010 CR2 <生產備註> 事項如下 . 【邊緣品質】此為烤漆背面25μ訂單，請加強檢視鋼捲：邊緣殘剪、側緣鋅渣或毛邊，因為會導致烤漆背面漆轉印正面 (RMK00126) . 此經銷商保證平均厚度在1/2厚度公差內，厚度量測NG時，如單位長度符合範圍，請放行 (RMK00402) . 此客戶有保證 全板形 急峻度 ≦ 0.7% ( ≦ 12 I-UNIT ) (RMK00583) . 【美加訂單生產注意事項-CR】1.兩側各加開一個spot cooling增加冷卻效果。 (RMK00717) . 【美加訂單生產注意事項-CR】2.發生毛邊時，請降速生產減輕毛邊程度，暫留討論後再處置。 (RMK00717) | 訂單:2510EFE010/010 CG1 <生產備註> 事項如下 . 鍍鋅表面不可有鋅痕、壓痕、凹陷、及刮傷 、應變痕等。 (RMK00054) . 【邊緣品質】此為烤漆背面25μ訂單，請加強檢視鋼捲：邊緣殘剪、側緣鋅渣或毛邊，因為會導致烤漆背面漆轉印正面 (RMK00126) . 本單於烤漆正背面都塗裝正面漆，因此鍍鋅請管制背面表面品質比照正面 (RMK00363) . 此經銷商保證平均厚度在1/2厚度公差內，厚度量測NG時，如單位長度符合範圍，請放行 (RMK00402) . 此客戶有保證 全板形 急峻度 ≦ 0.7% ( ≦ 12 I-UNIT ) (RMK00583) . 【美加訂單生產注意事項-CG1】副操確認完回控制室後，於生產排程鋼號旁簽名紀錄，以利後續追查(該排程生產完，排程單將保留)。 (RMK00717) . 【美加訂單生產注意事項-CG1】中央段副操每顆銲道出Pot時觀察銲道同時，確認Beaver Tail與鋼板接觸之Guide Roll羊毛氈狀況，並適時添加潤滑油(避免乾掉)。 (RMK00717) | 訂單:2510EFE010/010 CG2 <生產備註> 事項如下 . 鍍鋅表面不可有鋅痕、壓痕、凹陷、及刮傷 、應變痕等。 (RMK00054) . 【邊緣品質】此為烤漆背面25μ訂單，請加強檢視鋼捲：邊緣殘剪、側緣鋅渣或毛邊，因為會導致烤漆背面漆轉印正面 (RMK00126) . 本單於烤漆正背面都塗裝正面漆，因此鍍鋅請管制背面表面品質比照正面 (RMK00363) . 此經銷商保證平均厚度在1/2厚度公差內，厚度量測NG時，如單位長度符合範圍，請放行 (RMK00402) . 此客戶有保證 全板形 急峻度 ≦ 0.7% ( ≦ 12 I-UNIT ) (RMK00583) . 【美加訂單生產注意事項-CG2】1.使用SUB-NOZZLE (RMK00717) | 訂單:2510EFE010/010 CC1 <生產備註> 事項如下 . 正面面漆(20U)及正面總膜厚(25U)要求管制90%以上之膜厚,未達標準降級. (RMK00054) . 若背面面漆(20U)及背面總膜厚(25U)時要求管制90%以上之膜厚,未達標準降級 (RMK00054) . 面漆=18U(90%)~請購基準22U(110%),標準板總膜厚=5+20U(100%面漆). (RMK00054) . 30CM*全寬*留1塊給LAB及1塊給塗料商, (RMK00054) . 【邊緣品質】此為烤漆背面25μ訂單，請加強檢視鋼捲：邊緣殘剪、側緣鋅渣或毛邊，因為會導致烤漆背面漆轉印正面 (RMK00126) . 【色差】1.1.此客戶對面漆(非B開頭之色碼)目視色差要求較高,請依限度樣本進行目視色差管制★--->發生過訴賠 (RMK00248) . 【色差】1.2.若針對特殊顏色需特別管理時，請品檢忽略1.1.的規定以特別規定為主 (RMK00248) . 此經銷商保證平均厚度在1/2厚度公差內，厚度量測NG時，如單位長度符合範圍，請放行 (RMK00402) . 【捲取】注意！本單為直立式包裝。禁用STAGGER捲取送包裝！送RCL重處理例外。 (RMK00512) . 【PMT】1.2.CC2計算完後面漆每個ZONE 爐溫各降8℃為最終爐溫 (RMK00568) . 【PMT】1.3.CC2因爐溫各降8℃為最終爐溫，請股長於TEST時 確實量測板溫 (RMK00568) . 【PMT】1.4.若發現PMT不足，請上調ZONE溫度並回饋工程師 (RMK00568) . 【PMT】1.5.品檢注意！因標準PMT有下修請注意MEK測試 (RMK00568) . 【PMT】1.6.厚板少生產，請領班量測板溫並記錄之 (RMK00568) . 此客戶有保證 全板形 急峻度 ≦ 0.7% ( ≦ 12 I-UNIT ) (RMK00583) . 【水痕】因TOP 為YCP 近似深黑色水痕可能嚴重，因此指定CC1生產注意W/Q 使用純水與水量控制 (RMK00588) . 【水痕】因YCP 近似深黑色水痕可能嚴重，因此指定CC1生產注意W/Q 使用純水與水量控制 (RMK00596) . 【美加訂單生產注意事項-CCP】1.請烤漆入口依照正背面漆鋼捲投向規定進行鋼捲投入。 (RMK00717) . 【美加訂單生產注意事項-CCP】2.烤漆入口依照鋼捲投向規定進行鋼捲投入。(CR1/CG1 CR2/CG2-->正向入料。CR1/CG2 CR2/CG1-->反向入料) (RMK00717) . 【美加訂單生產注意事項-CCP】3.此訂單背面漆一律採Nature塗裝，塗裝黏度設定40秒以上 (RMK00717) | 訂單:2510EFE010/010 CC2 <生產備註> 事項如下 . 正面面漆(20U)及正面總膜厚(25U)要求管制90%以上之膜厚,未達標準降級. (RMK00054) . 若背面面漆(20U)及背面總膜厚(25U)時要求管制90%以上之膜厚,未達標準降級 (RMK00054) . 面漆=18U(90%)~請購基準22U(110%),標準板總膜厚=5+20U(100%面漆). (RMK00054) . 30CM*全寬*留1塊給LAB及1塊給塗料商, (RMK00054) . 【邊緣品質】此為烤漆背面25μ訂單，請加強檢視鋼捲：邊緣殘剪、側緣鋅渣或毛邊，因為會導致烤漆背面漆轉印正面 (RMK00126) . 【色差】1.1.此客戶對面漆(非B開頭之色碼)目視色差要求較高,請依限度樣本進行目視色差管制★--->發生過訴賠 (RMK00248) . 【色差】1.2.若針對特殊顏色需特別管理時，請品檢忽略1.1.的規定以特別規定為主 (RMK00248) . 此經銷商保證平均厚度在1/2厚度公差內，厚度量測NG時，如單位長度符合範圍，請放行 (RMK00402) . 【捲取】注意！本單為直立式包裝。禁用STAGGER捲取送包裝！送RCL重處理例外。 (RMK00512) . 【PMT】1.2.CC2計算完後面漆每個ZONE 爐溫各降8℃為最終爐溫 (RMK00568) . 【PMT】1.3.CC2因爐溫各降8℃為最終爐溫，請股長於TEST時 確實量測板溫 (RMK00568) . 【PMT】1.4.若發現PMT不足，請上調ZONE溫度並回饋工程師 (RMK00568) . 【PMT】1.5.品檢注意！因標準PMT有下修請注意MEK測試 (RMK00568) . 【PMT】1.6.厚板少生產，請領班量測板溫並記錄之 (RMK00568) . 此客戶有保證 全板形 急峻度 ≦ 0.7% ( ≦ 12 I-UNIT ) (RMK00583) . 【水痕】因TOP 為YCP 近似深黑色水痕可能嚴重，因此指定CC1生產注意W/Q 使用純水與水量控制 (RMK00588) . 【水痕】因YCP 近似深黑色水痕可能嚴重，因此指定CC1生產注意W/Q 使用純水與水量控制 (RMK00596) . 【美加訂單生產注意事項-CCP】1.請烤漆入口依照正背面漆鋼捲投向規定進行鋼捲投入。 (RMK00717) . 【美加訂單生產注意事項-CCP】2.烤漆入口依照鋼捲投向規定進行鋼捲投入。(CR1/CG1 CR2/CG2-->正向入料。CR1/CG2 CR2/CG1-->反向入料) (RMK00717) . 【美加訂單生產注意事項-CCP】3.此訂單背面漆一律採Nature塗裝，塗裝黏度設定40秒以上 (RMK00717) | 訂單:2510EFE010/010 RCL <生產備註> 事項如下 . 【捲取】注意！本單為直立式包裝。禁用STAGGER捲取送包裝！送RCL重處理例外。 (RMK00512) | 訂單:2510EFE010/010 CCPK 無 <生產備註> 事項 | 訂單:2510EFE010/010 CGQC <品檢備註> 事項如下 . 【邊緣品質】此為烤漆背面25μ訂單，請加強檢視鋼捲：邊緣殘剪、側緣鋅渣或毛邊，因為會導致烤漆背面漆轉印正面 (RMK00126) . 本單於烤漆正背面都塗裝正面漆，因此鍍鋅請管制背面表面品質比照正面 (RMK00363) | 訂單:2510EFE010/010 CCQC <品檢備註> 事項如下 . 【邊緣品質】此為烤漆背面25μ訂單，請加強檢視鋼捲：邊緣殘剪、側緣鋅渣或毛邊，因為會導致烤漆背面漆轉印正面 (RMK00126) . 【色差】1.1.此客戶對面漆(非B開頭之色碼)目視色差要求較高,請依限度樣本進行目視色差管制★--->發生過訴賠 (RMK00248) . 【色差】1.2.若針對特殊顏色需特別管理時，請品檢忽略1.1.的規定以特別規定為主 (RMK00248) . 【捲取】注意！本單為直立式包裝。禁用STAGGER捲取送包裝！送RCL重處理例外。 (RMK00512) . 【PMT】1.2.CC2計算完後面漆每個ZONE 爐溫各降8℃為最終爐溫 (RMK00568) . 【PMT】1.3.CC2因爐溫各降8℃為最終爐溫，請股長於TEST時 確實量測板溫 (RMK00568) . 【PMT】1.4.若發現PMT不足，請上調ZONE溫度並回饋工程師 (RMK00568) . 【PMT】1.5.品檢注意！因標準PMT有下修請注意MEK測試 (RMK00568) . 【PMT】1.6.厚板少生產，請領班量測板溫並記錄之 (RMK00568) . 【水痕】因TOP 為YCP 近似深黑色水痕可能嚴重，因此指定CC1生產注意W/Q 使用純水與水量控制 (RMK00588) | 訂單:2510EFE010/010 TOL 無 <生產備註> 事項 |  | 訂單 2510EFE010/010 修改記錄如下: 20250918 09:50:56 (06023) 退火碼: >> S1, 用途碼: >> COG007, 背面標示: >> S000, 訂單背面顏色(五碼): >> SBH78, 背面漆膜厚: >> 25, 背面漆塗漆型式幾塗幾烤: >> 2, 鉻酸鹽: >> Z, 訂單厚度: >> 0.03, 訂單重: >> 40, 重量容許率(下限): >> 10, 重量容許率(上限): >> 10, 訂單寬度: >> 48, 鍍製方式: >> AC, 鋼捲內徑: >> 508, 鋼捲下限重: >> 3, 鋼捲上限重: >> 4.5, 壓花條件碼: >> -, 表面花紋: >> R, 綠色識別碼: >> -, 印刷輥號: >> -, 產品代碼: >> PPGL, 皮膜碼: >> -, 單位別: >> I, 油品種類: >> Z, 塗油量: >> Z, 包裝代碼: >> E0 , 保護膜碼: >> -, 客戶試片取樣型式: >> -, 調質碼: >> S, 套筒碼: >> P , 規格: >> A792SSGR33, 製造標準: >> ASTM, 表面處理劑種類: >> Z, 表面處理劑塗佈量: >> Z, 伸長率測試: >> N, 硬度測試碼: >> N, 抗拉強度測試: >> N, 降伏強度測試: >> N, 訂單正面顏色(五碼): >> SYT9P, 正面漆膜厚: >> 25, 正面漆塗漆型式幾塗幾烤: >> 2, 修邊碼: >> Y, 重量碼: >> AW, 鋼捲捲向: >> O, 鍍層碼: >> AZ50, | F:保證1/2 ASTM 厚度公差
PPGL | 2510EFE011/001 |  | 1. 製造標準為MS、ASTM或銷新加坡之訂單，若無技術指定優先用料，請優先使用國內料，勿使用ANFEN (OFP00406)-{.不符.} | 1. 製造標準為MS、ASTM或銷新加坡之訂單，若無技術指定優先用料，請優先使用國內料，勿使用ANFEN (OFP00406)-{.不符.} 2. 【提醒】！本單為直立式包裝，嚴禁鍍鋅或烤漆後以STAGGER捲取 (OFP00451)-{.不符.} 3. ※超耐候一系列用途要確認是否有英制公差需求，有英制公差需求時選配碼用ON027※ (OFP00680)-{.不符.} 4. 此經銷商有簽訂1/2厚度公差保證(無厚度變異),請調整冷軋與鍍鋅厚度公差管制範圍. 保證 ASTM 厚度公差 (OFP00180)-{.不符.} | 訂單:2510EFE011/001 CPL <生產備註> 事項如下 . 除HGI/ HGL 訂單邊緣不噴油. 其餘皆側緣噴油 (RMK00285) . 【美加訂單生產注意事項-CPL】1.客戶美加地區訂單實施修邊刀最大使用顆數上限(20顆) (RMK00717) . 【美加訂單生產注意事項-CPL】2.排程備註:注意修邊品質與毛邊 (RMK00717) . 【美加訂單生產注意事項-CPL】3.去毛邊輥的管制：兩側壓力均設定1.0 kg/cm2 (RMK00717) | 訂單:2510EFE011/001 CR1 <生產備註> 事項如下 . 此經銷商保證平均厚度在1/2厚度公差內，厚度量測NG時，如單位長度符合範圍，請放行 (RMK00402) . 此客戶有保證 全板形 急峻度 ≦ 0.7% ( ≦ 12 I-UNIT ) (RMK00583) . 【美加訂單生產注意事項-CR】1.兩側各加開一個spot cooling增加冷卻效果。 (RMK00717) . 【美加訂單生產注意事項-CR】2.發生毛邊時，請降速生產減輕毛邊程度，暫留討論後再處置。 (RMK00717) | 訂單:2510EFE011/001 CR2 <生產備註> 事項如下 . 此經銷商保證平均厚度在1/2厚度公差內，厚度量測NG時，如單位長度符合範圍，請放行 (RMK00402) . 此客戶有保證 全板形 急峻度 ≦ 0.7% ( ≦ 12 I-UNIT ) (RMK00583) . 【美加訂單生產注意事項-CR】1.兩側各加開一個spot cooling增加冷卻效果。 (RMK00717) . 【美加訂單生產注意事項-CR】2.發生毛邊時，請降速生產減輕毛邊程度，暫留討論後再處置。 (RMK00717) | 訂單:2510EFE011/001 CG1 <生產備註> 事項如下 . 鍍鋅表面不可有鋅痕、壓痕、凹陷、及刮傷 、應變痕等。 (RMK00054) . 此經銷商保證平均厚度在1/2厚度公差內，厚度量測NG時，如單位長度符合範圍，請放行 (RMK00402) . 鍍層 AZ150 (含) 以上 , 鋅花等級 C~E 目標D，避免鋅花晶界明顯後續造成烤漆點狀未塗漆。 (RMK00565) . 此客戶有保證 全板形 急峻度 ≦ 0.7% ( ≦ 12 I-UNIT ) (RMK00583) . 【美加訂單生產注意事項-CG1】副操確認完回控制室後，於生產排程鋼號旁簽名紀錄，以利後續追查(該排程生產完，排程單將保留)。 (RMK00717) . 【美加訂單生產注意事項-CG1】中央段副操每顆銲道出Pot時觀察銲道同時，確認Beaver Tail與鋼板接觸之Guide Roll羊毛氈狀況，並適時添加潤滑油(避免乾掉)。 (RMK00717) | 訂單:2510EFE011/001 CG2 <生產備註> 事項如下 . 鍍鋅表面不可有鋅痕、壓痕、凹陷、及刮傷 、應變痕等。 (RMK00054) . 此經銷商保證平均厚度在1/2厚度公差內，厚度量測NG時，如單位長度符合範圍，請放行 (RMK00402) . 鍍層 AZ150 (含) 以上 , 鋅花等級 C~E 目標D，避免鋅花晶界明顯後續造成烤漆點狀未塗漆。 (RMK00565) . 此客戶有保證 全板形 急峻度 ≦ 0.7% ( ≦ 12 I-UNIT ) (RMK00583) . 【美加訂單生產注意事項-CG2】1.使用SUB-NOZZLE (RMK00717) | 訂單:2510EFE011/001 CC1 <生產備註> 事項如下 . 正面面漆(20U)及正面總膜厚(25U)要求管制90%以上之膜厚,未達標準降級. (RMK00054) . 若背面面漆(20U)及背面總膜厚(25U)時要求管制90%以上之膜厚,未達標準降級 (RMK00054) . 面漆=18U(90%)~請購基準22U(110%),標準板總膜厚=5+20U(100%面漆). (RMK00054) . 30CM*全寬*留1塊給LAB及1塊給塗料商, (RMK00054) . 【色差】1.1.此客戶對面漆(非B開頭之色碼)目視色差要求較高,請依限度樣本進行目視色差管制★--->發生過訴賠 (RMK00248) . 【色差】1.2.若針對特殊顏色需特別管理時，請品檢忽略1.1.的規定以特別規定為主 (RMK00248) . 此經銷商保證平均厚度在1/2厚度公差內，厚度量測NG時，如單位長度符合範圍，請放行 (RMK00402) . 【捲取】注意！本單為直立式包裝。禁用STAGGER捲取送包裝！送RCL重處理例外。 (RMK00512) . 此客戶有保證 全板形 急峻度 ≦ 0.7% ( ≦ 12 I-UNIT ) (RMK00583) . 【美加訂單生產注意事項-CCP】1.請烤漆入口依照正背面漆鋼捲投向規定進行鋼捲投入。 (RMK00717) . 【美加訂單生產注意事項-CCP】2.烤漆入口依照鋼捲投向規定進行鋼捲投入。(CR1/CG1 CR2/CG2-->正向入料。CR1/CG2 CR2/CG1-->反向入料) (RMK00717) . 【美加訂單生產注意事項-CCP】3.此訂單背面漆一律採Nature塗裝，塗裝黏度設定40秒以上 (RMK00717) | 訂單:2510EFE011/001 CC2 <生產備註> 事項如下 . 正面面漆(20U)及正面總膜厚(25U)要求管制90%以上之膜厚,未達標準降級. (RMK00054) . 若背面面漆(20U)及背面總膜厚(25U)時要求管制90%以上之膜厚,未達標準降級 (RMK00054) . 面漆=18U(90%)~請購基準22U(110%),標準板總膜厚=5+20U(100%面漆). (RMK00054) . 30CM*全寬*留1塊給LAB及1塊給塗料商, (RMK00054) . 【色差】1.1.此客戶對面漆(非B開頭之色碼)目視色差要求較高,請依限度樣本進行目視色差管制★--->發生過訴賠 (RMK00248) . 【色差】1.2.若針對特殊顏色需特別管理時，請品檢忽略1.1.的規定以特別規定為主 (RMK00248) . 此經銷商保證平均厚度在1/2厚度公差內，厚度量測NG時，如單位長度符合範圍，請放行 (RMK00402) . 【捲取】注意！本單為直立式包裝。禁用STAGGER捲取送包裝！送RCL重處理例外。 (RMK00512) . 此客戶有保證 全板形 急峻度 ≦ 0.7% ( ≦ 12 I-UNIT ) (RMK00583) . 【美加訂單生產注意事項-CCP】1.請烤漆入口依照正背面漆鋼捲投向規定進行鋼捲投入。 (RMK00717) . 【美加訂單生產注意事項-CCP】2.烤漆入口依照鋼捲投向規定進行鋼捲投入。(CR1/CG1 CR2/CG2-->正向入料。CR1/CG2 CR2/CG1-->反向入料) (RMK00717) . 【美加訂單生產注意事項-CCP】3.此訂單背面漆一律採Nature塗裝，塗裝黏度設定40秒以上 (RMK00717) | 訂單:2510EFE011/001 RCL <生產備註> 事項如下 . 【捲取】注意！本單為直立式包裝。禁用STAGGER捲取送包裝！送RCL重處理例外。 (RMK00512) | 訂單:2510EFE011/001 CCPK 無 <生產備註> 事項 | 訂單:2510EFE011/001 CGQC <品檢備註> 事項如下 . 鍍層 AZ150 (含) 以上 , 鋅花等級 C~E 目標D，避免鋅花晶界明顯後續造成烤漆點狀未塗漆。 (RMK00565) | 訂單:2510EFE011/001 CCQC <品檢備註> 事項如下 . 【色差】1.1.此客戶對面漆(非B開頭之色碼)目視色差要求較高,請依限度樣本進行目視色差管制★--->發生過訴賠 (RMK00248) . 【色差】1.2.若針對特殊顏色需特別管理時，請品檢忽略1.1.的規定以特別規定為主 (RMK00248) . 【捲取】注意！本單為直立式包裝。禁用STAGGER捲取送包裝！送RCL重處理例外。 (RMK00512) | 訂單:2510EFE011/001 TOL 無 <生產備註> 事項 |  | 訂單 2510EFE011/001 修改記錄如下: 20250918 09:57:06 (06023) 退火碼: >> H2, 用途碼: >> COG003, 背面標示: >> S000, 訂單背面顏色(五碼): >> BW73Z, 背面漆膜厚: >> NOM, 背面漆塗漆型式幾塗幾烤: >> 2, 鉻酸鹽: >> Z, 訂單厚度: >> 0.015, 訂單重: >> 80, 重量容許率(下限): >> 10, 重量容許率(上限): >> 10, 訂單寬度: >> 41, 鍍製方式: >> AC, 鋼捲內徑: >> 508, 鋼捲下限重: >> 3, 鋼捲上限重: >> 4.5, 壓花條件碼: >> -, 表面花紋: >> R, 綠色識別碼: >> -, 印刷輥號: >> -, 產品代碼: >> PPGL, 皮膜碼: >> -, 單位別: >> I, 油品種類: >> Z, 塗油量: >> Z, 包裝代碼: >> E0 , 保護膜碼: >> -, 客戶試片取樣型式: >> -, 調質碼: >> S, 套筒碼: >> P , 規格: >> A792SSGR80, 製造標準: >> ASTM, 表面處理劑種類: >> Z, 表面處理劑塗佈量: >> Z, 伸長率測試: >> N, 硬度測試碼: >> N, 抗拉強度測試: >> N, 降伏強度測試: >> N, 厚度變異: >> 0, 訂單正面顏色(五碼): >> SBH78, 正面漆膜厚: >> 25, 正面漆塗漆型式幾塗幾烤: >> 2, 修邊碼: >> Y, 重量碼: >> AW, 鋼捲捲向: >> O, 鍍層碼: >> AZ50, | F:保證1/2 ASTM 厚度公差
PPGL | 2510EFE011/002 |  | 1. 製造標準為MS、ASTM或銷新加坡之訂單，若無技術指定優先用料，請優先使用國內料，勿使用ANFEN (OFP00406)-{.不符.} | 1. 製造標準為MS、ASTM或銷新加坡之訂單，若無技術指定優先用料，請優先使用國內料，勿使用ANFEN (OFP00406)-{.不符.} 2. 【提醒】！本單為直立式包裝，嚴禁鍍鋅或烤漆後以STAGGER捲取 (OFP00451)-{.不符.} 3. ※超耐候一系列用途要確認是否有英制公差需求，有英制公差需求時選配碼用ON027※ (OFP00680)-{.不符.} 4. 此經銷商有簽訂1/2厚度公差保證(無厚度變異),請調整冷軋與鍍鋅厚度公差管制範圍. 保證 ASTM 厚度公差 (OFP00180)-{.不符.} | 訂單:2510EFE011/002 CPL <生產備註> 事項如下 . 除HGI/ HGL 訂單邊緣不噴油. 其餘皆側緣噴油 (RMK00285) . 【美加訂單生產注意事項-CPL】1.客戶美加地區訂單實施修邊刀最大使用顆數上限(20顆) (RMK00717) . 【美加訂單生產注意事項-CPL】2.排程備註:注意修邊品質與毛邊 (RMK00717) . 【美加訂單生產注意事項-CPL】3.去毛邊輥的管制：兩側壓力均設定1.0 kg/cm2 (RMK00717) | 訂單:2510EFE011/002 CR1 <生產備註> 事項如下 . 此經銷商保證平均厚度在1/2厚度公差內，厚度量測NG時，如單位長度符合範圍，請放行 (RMK00402) . 此客戶有保證 全板形 急峻度 ≦ 0.7% ( ≦ 12 I-UNIT ) (RMK00583) . 【美加訂單生產注意事項-CR】1.兩側各加開一個spot cooling增加冷卻效果。 (RMK00717) . 【美加訂單生產注意事項-CR】2.發生毛邊時，請降速生產減輕毛邊程度，暫留討論後再處置。 (RMK00717) | 訂單:2510EFE011/002 CR2 <生產備註> 事項如下 . 此經銷商保證平均厚度在1/2厚度公差內，厚度量測NG時，如單位長度符合範圍，請放行 (RMK00402) . 此客戶有保證 全板形 急峻度 ≦ 0.7% ( ≦ 12 I-UNIT ) (RMK00583) . 【美加訂單生產注意事項-CR】1.兩側各加開一個spot cooling增加冷卻效果。 (RMK00717) . 【美加訂單生產注意事項-CR】2.發生毛邊時，請降速生產減輕毛邊程度，暫留討論後再處置。 (RMK00717) | 訂單:2510EFE011/002 CG1 <生產備註> 事項如下 . 鍍鋅表面不可有鋅痕、壓痕、凹陷、及刮傷 、應變痕等。 (RMK00054) . 此經銷商保證平均厚度在1/2厚度公差內，厚度量測NG時，如單位長度符合範圍，請放行 (RMK00402) . 鍍層 AZ150 (含) 以上 , 鋅花等級 C~E 目標D，避免鋅花晶界明顯後續造成烤漆點狀未塗漆。 (RMK00565) . 此客戶有保證 全板形 急峻度 ≦ 0.7% ( ≦ 12 I-UNIT ) (RMK00583) . 【美加訂單生產注意事項-CG1】副操確認完回控制室後，於生產排程鋼號旁簽名紀錄，以利後續追查(該排程生產完，排程單將保留)。 (RMK00717) . 【美加訂單生產注意事項-CG1】中央段副操每顆銲道出Pot時觀察銲道同時，確認Beaver Tail與鋼板接觸之Guide Roll羊毛氈狀況，並適時添加潤滑油(避免乾掉)。 (RMK00717) | 訂單:2510EFE011/002 CG2 <生產備註> 事項如下 . 鍍鋅表面不可有鋅痕、壓痕、凹陷、及刮傷 、應變痕等。 (RMK00054) . 此經銷商保證平均厚度在1/2厚度公差內，厚度量測NG時，如單位長度符合範圍，請放行 (RMK00402) . 鍍層 AZ150 (含) 以上 , 鋅花等級 C~E 目標D，避免鋅花晶界明顯後續造成烤漆點狀未塗漆。 (RMK00565) . 此客戶有保證 全板形 急峻度 ≦ 0.7% ( ≦ 12 I-UNIT ) (RMK00583) . 【美加訂單生產注意事項-CG2】1.使用SUB-NOZZLE (RMK00717) | 訂單:2510EFE011/002 CC1 <生產備註> 事項如下 . 正面面漆(20U)及正面總膜厚(25U)要求管制90%以上之膜厚,未達標準降級. (RMK00054) . 若背面面漆(20U)及背面總膜厚(25U)時要求管制90%以上之膜厚,未達標準降級 (RMK00054) . 面漆=18U(90%)~請購基準22U(110%),標準板總膜厚=5+20U(100%面漆). (RMK00054) . 30CM*全寬*留1塊給LAB及1塊給塗料商, (RMK00054) . 【色差】1.1.此客戶對面漆(非B開頭之色碼)目視色差要求較高,請依限度樣本進行目視色差管制★--->發生過訴賠 (RMK00248) . 【色差】1.2.若針對特殊顏色需特別管理時，請品檢忽略1.1.的規定以特別規定為主 (RMK00248) . 此經銷商保證平均厚度在1/2厚度公差內，厚度量測NG時，如單位長度符合範圍，請放行 (RMK00402) . 【捲取】注意！本單為直立式包裝。禁用STAGGER捲取送包裝！送RCL重處理例外。 (RMK00512) . 【抽氣量】白色系在CC1生產時,FINISH抽氣量請設定250,如生產中發生色差b值異常升高,請股長再加大抽氣量因應 (RMK00560) . 此客戶有保證 全板形 急峻度 ≦ 0.7% ( ≦ 12 I-UNIT ) (RMK00583) . 【美加訂單生產注意事項-CCP】1.請烤漆入口依照正背面漆鋼捲投向規定進行鋼捲投入。 (RMK00717) . 【美加訂單生產注意事項-CCP】2.烤漆入口依照鋼捲投向規定進行鋼捲投入。(CR1/CG1 CR2/CG2-->正向入料。CR1/CG2 CR2/CG1-->反向入料) (RMK00717) . 【美加訂單生產注意事項-CCP】3.此訂單背面漆一律採Nature塗裝，塗裝黏度設定40秒以上 (RMK00717) | 訂單:2510EFE011/002 CC2 <生產備註> 事項如下 . 正面面漆(20U)及正面總膜厚(25U)要求管制90%以上之膜厚,未達標準降級. (RMK00054) . 若背面面漆(20U)及背面總膜厚(25U)時要求管制90%以上之膜厚,未達標準降級 (RMK00054) . 面漆=18U(90%)~請購基準22U(110%),標準板總膜厚=5+20U(100%面漆). (RMK00054) . 30CM*全寬*留1塊給LAB及1塊給塗料商, (RMK00054) . 【色差】1.1.此客戶對面漆(非B開頭之色碼)目視色差要求較高,請依限度樣本進行目視色差管制★--->發生過訴賠 (RMK00248) . 【色差】1.2.若針對特殊顏色需特別管理時，請品檢忽略1.1.的規定以特別規定為主 (RMK00248) . 此經銷商保證平均厚度在1/2厚度公差內，厚度量測NG時，如單位長度符合範圍，請放行 (RMK00402) . 【捲取】注意！本單為直立式包裝。禁用STAGGER捲取送包裝！送RCL重處理例外。 (RMK00512) . 【抽氣量】白色系在CC1生產時,FINISH抽氣量請設定250,如生產中發生色差b值異常升高,請股長再加大抽氣量因應 (RMK00560) . 此客戶有保證 全板形 急峻度 ≦ 0.7% ( ≦ 12 I-UNIT ) (RMK00583) . 【美加訂單生產注意事項-CCP】1.請烤漆入口依照正背面漆鋼捲投向規定進行鋼捲投入。 (RMK00717) . 【美加訂單生產注意事項-CCP】2.烤漆入口依照鋼捲投向規定進行鋼捲投入。(CR1/CG1 CR2/CG2-->正向入料。CR1/CG2 CR2/CG1-->反向入料) (RMK00717) . 【美加訂單生產注意事項-CCP】3.此訂單背面漆一律採Nature塗裝，塗裝黏度設定40秒以上 (RMK00717) | 訂單:2510EFE011/002 RCL <生產備註> 事項如下 . 【捲取】注意！本單為直立式包裝。禁用STAGGER捲取送包裝！送RCL重處理例外。 (RMK00512) | 訂單:2510EFE011/002 CCPK 無 <生產備註> 事項 | 訂單:2510EFE011/002 CGQC <品檢備註> 事項如下 . 鍍層 AZ150 (含) 以上 , 鋅花等級 C~E 目標D，避免鋅花晶界明顯後續造成烤漆點狀未塗漆。 (RMK00565) | 訂單:2510EFE011/002 CCQC <品檢備註> 事項如下 . 【色差】1.1.此客戶對面漆(非B開頭之色碼)目視色差要求較高,請依限度樣本進行目視色差管制★--->發生過訴賠 (RMK00248) . 【色差】1.2.若針對特殊顏色需特別管理時，請品檢忽略1.1.的規定以特別規定為主 (RMK00248) . 【捲取】注意！本單為直立式包裝。禁用STAGGER捲取送包裝！送RCL重處理例外。 (RMK00512) | 訂單:2510EFE011/002 TOL 無 <生產備註> 事項 |  | 訂單 2510EFE011/002 修改記錄如下: 20250918 09:57:09 (06023) 退火碼: >> H2, 用途碼: >> COG003, 背面標示: >> S000, 訂單背面顏色(五碼): >> BW73Z, 背面漆膜厚: >> NOM, 背面漆塗漆型式幾塗幾烤: >> 2, 鉻酸鹽: >> Z, 訂單厚度: >> 0.015, 訂單重: >> 40, 重量容許率(下限): >> 10, 重量容許率(上限): >> 10, 訂單寬度: >> 41, 鍍製方式: >> AC, 鋼捲內徑: >> 508, 鋼捲下限重: >> 3, 鋼捲上限重: >> 4.5, 壓花條件碼: >> -, 表面花紋: >> R, 綠色識別碼: >> -, 印刷輥號: >> -, 產品代碼: >> PPGL, 皮膜碼: >> -, 單位別: >> I, 油品種類: >> Z, 塗油量: >> Z, 包裝代碼: >> E0 , 保護膜碼: >> -, 客戶試片取樣型式: >> -, 調質碼: >> S, 套筒碼: >> P , 規格: >> A792SSGR80, 製造標準: >> ASTM, 表面處理劑種類: >> Z, 表面處理劑塗佈量: >> Z, 伸長率測試: >> N, 硬度測試碼: >> N, 抗拉強度測試: >> N, 降伏強度測試: >> N, 厚度變異: >> 0, 訂單正面顏色(五碼): >> SWH68, 正面漆膜厚: >> 25, 正面漆塗漆型式幾塗幾烤: >> 2, 修邊碼: >> Y, 重量碼: >> AW, 鋼捲捲向: >> O, 鍍層碼: >> AZ50, | F:保證1/2 ASTM 厚度公差
PPGL | 2510EFE011/003 |  | 1. 製造標準為MS、ASTM或銷新加坡之訂單，若無技術指定優先用料，請優先使用國內料，勿使用ANFEN (OFP00406)-{.不符.} | 1. 製造標準為MS、ASTM或銷新加坡之訂單，若無技術指定優先用料，請優先使用國內料，勿使用ANFEN (OFP00406)-{.不符.} 2. 【提醒】！本單為直立式包裝，嚴禁鍍鋅或烤漆後以STAGGER捲取 (OFP00451)-{.不符.} 3. ※超耐候一系列用途要確認是否有英制公差需求，有英制公差需求時選配碼用ON027※ (OFP00680)-{.不符.} 4. 此經銷商有簽訂1/2厚度公差保證(無厚度變異),請調整冷軋與鍍鋅厚度公差管制範圍. 保證 ASTM 厚度公差 (OFP00180)-{.不符.} | 訂單:2510EFE011/003 CPL <生產備註> 事項如下 . 除HGI/ HGL 訂單邊緣不噴油. 其餘皆側緣噴油 (RMK00285) . 【美加訂單生產注意事項-CPL】1.客戶美加地區訂單實施修邊刀最大使用顆數上限(20顆) (RMK00717) . 【美加訂單生產注意事項-CPL】2.排程備註:注意修邊品質與毛邊 (RMK00717) . 【美加訂單生產注意事項-CPL】3.去毛邊輥的管制：兩側壓力均設定1.0 kg/cm2 (RMK00717) | 訂單:2510EFE011/003 CR1 <生產備註> 事項如下 . 此經銷商保證平均厚度在1/2厚度公差內，厚度量測NG時，如單位長度符合範圍，請放行 (RMK00402) . 此客戶有保證 全板形 急峻度 ≦ 0.7% ( ≦ 12 I-UNIT ) (RMK00583) . 【美加訂單生產注意事項-CR】1.兩側各加開一個spot cooling增加冷卻效果。 (RMK00717) . 【美加訂單生產注意事項-CR】2.發生毛邊時，請降速生產減輕毛邊程度，暫留討論後再處置。 (RMK00717) | 訂單:2510EFE011/003 CR2 <生產備註> 事項如下 . 此經銷商保證平均厚度在1/2厚度公差內，厚度量測NG時，如單位長度符合範圍，請放行 (RMK00402) . 此客戶有保證 全板形 急峻度 ≦ 0.7% ( ≦ 12 I-UNIT ) (RMK00583) . 【美加訂單生產注意事項-CR】1.兩側各加開一個spot cooling增加冷卻效果。 (RMK00717) . 【美加訂單生產注意事項-CR】2.發生毛邊時，請降速生產減輕毛邊程度，暫留討論後再處置。 (RMK00717) | 訂單:2510EFE011/003 CG1 <生產備註> 事項如下 . 鍍鋅表面不可有鋅痕、壓痕、凹陷、及刮傷 、應變痕等。 (RMK00054) . 此經銷商保證平均厚度在1/2厚度公差內，厚度量測NG時，如單位長度符合範圍，請放行 (RMK00402) . 鍍層 AZ150 (含) 以上 , 鋅花等級 C~E 目標D，避免鋅花晶界明顯後續造成烤漆點狀未塗漆。 (RMK00565) . 此客戶有保證 全板形 急峻度 ≦ 0.7% ( ≦ 12 I-UNIT ) (RMK00583) . 【美加訂單生產注意事項-CG1】副操確認完回控制室後，於生產排程鋼號旁簽名紀錄，以利後續追查(該排程生產完，排程單將保留)。 (RMK00717) . 【美加訂單生產注意事項-CG1】中央段副操每顆銲道出Pot時觀察銲道同時，確認Beaver Tail與鋼板接觸之Guide Roll羊毛氈狀況，並適時添加潤滑油(避免乾掉)。 (RMK00717) | 訂單:2510EFE011/003 CG2 <生產備註> 事項如下 . 鍍鋅表面不可有鋅痕、壓痕、凹陷、及刮傷 、應變痕等。 (RMK00054) . 此經銷商保證平均厚度在1/2厚度公差內，厚度量測NG時，如單位長度符合範圍，請放行 (RMK00402) . 鍍層 AZ150 (含) 以上 , 鋅花等級 C~E 目標D，避免鋅花晶界明顯後續造成烤漆點狀未塗漆。 (RMK00565) . 此客戶有保證 全板形 急峻度 ≦ 0.7% ( ≦ 12 I-UNIT ) (RMK00583) . 【美加訂單生產注意事項-CG2】1.使用SUB-NOZZLE (RMK00717) | 訂單:2510EFE011/003 CC1 <生產備註> 事項如下 . 正面面漆(20U)及正面總膜厚(25U)要求管制90%以上之膜厚,未達標準降級. (RMK00054) . 若背面面漆(20U)及背面總膜厚(25U)時要求管制90%以上之膜厚,未達標準降級 (RMK00054) . 面漆=18U(90%)~請購基準22U(110%),標準板總膜厚=5+20U(100%面漆). (RMK00054) . 30CM*全寬*留1塊給LAB及1塊給塗料商, (RMK00054) . 【色差】1.1.此客戶對面漆(非B開頭之色碼)目視色差要求較高,請依限度樣本進行目視色差管制★--->發生過訴賠 (RMK00248) . 【色差】1.2.若針對特殊顏色需特別管理時，請品檢忽略1.1.的規定以特別規定為主 (RMK00248) . 此經銷商保證平均厚度在1/2厚度公差內，厚度量測NG時，如單位長度符合範圍，請放行 (RMK00402) . 【捲取】注意！本單為直立式包裝。禁用STAGGER捲取送包裝！送RCL重處理例外。 (RMK00512) . 此客戶有保證 全板形 急峻度 ≦ 0.7% ( ≦ 12 I-UNIT ) (RMK00583) . 【水痕】因TOP 為YCP 近似深黑色水痕可能嚴重，因此指定CC1生產注意W/Q 使用純水與水量控制 (RMK00588) . 【水痕】因YCP 近似深黑色水痕可能嚴重，因此指定CC1生產注意W/Q 使用純水與水量控制 (RMK00596) . 【美加訂單生產注意事項-CCP】1.請烤漆入口依照正背面漆鋼捲投向規定進行鋼捲投入。 (RMK00717) . 【美加訂單生產注意事項-CCP】2.烤漆入口依照鋼捲投向規定進行鋼捲投入。(CR1/CG1 CR2/CG2-->正向入料。CR1/CG2 CR2/CG1-->反向入料) (RMK00717) . 【美加訂單生產注意事項-CCP】3.此訂單背面漆一律採Nature塗裝，塗裝黏度設定40秒以上 (RMK00717) | 訂單:2510EFE011/003 CC2 <生產備註> 事項如下 . 正面面漆(20U)及正面總膜厚(25U)要求管制90%以上之膜厚,未達標準降級. (RMK00054) . 若背面面漆(20U)及背面總膜厚(25U)時要求管制90%以上之膜厚,未達標準降級 (RMK00054) . 面漆=18U(90%)~請購基準22U(110%),標準板總膜厚=5+20U(100%面漆). (RMK00054) . 30CM*全寬*留1塊給LAB及1塊給塗料商, (RMK00054) . 【色差】1.1.此客戶對面漆(非B開頭之色碼)目視色差要求較高,請依限度樣本進行目視色差管制★--->發生過訴賠 (RMK00248) . 【色差】1.2.若針對特殊顏色需特別管理時，請品檢忽略1.1.的規定以特別規定為主 (RMK00248) . 此經銷商保證平均厚度在1/2厚度公差內，厚度量測NG時，如單位長度符合範圍，請放行 (RMK00402) . 【捲取】注意！本單為直立式包裝。禁用STAGGER捲取送包裝！送RCL重處理例外。 (RMK00512) . 此客戶有保證 全板形 急峻度 ≦ 0.7% ( ≦ 12 I-UNIT ) (RMK00583) . 【水痕】因TOP 為YCP 近似深黑色水痕可能嚴重，因此指定CC1生產注意W/Q 使用純水與水量控制 (RMK00588) . 【水痕】因YCP 近似深黑色水痕可能嚴重，因此指定CC1生產注意W/Q 使用純水與水量控制 (RMK00596) . 【美加訂單生產注意事項-CCP】1.請烤漆入口依照正背面漆鋼捲投向規定進行鋼捲投入。 (RMK00717) . 【美加訂單生產注意事項-CCP】2.烤漆入口依照鋼捲投向規定進行鋼捲投入。(CR1/CG1 CR2/CG2-->正向入料。CR1/CG2 CR2/CG1-->反向入料) (RMK00717) . 【美加訂單生產注意事項-CCP】3.此訂單背面漆一律採Nature塗裝，塗裝黏度設定40秒以上 (RMK00717) | 訂單:2510EFE011/003 RCL <生產備註> 事項如下 . 【捲取】注意！本單為直立式包裝。禁用STAGGER捲取送包裝！送RCL重處理例外。 (RMK00512) | 訂單:2510EFE011/003 CCPK 無 <生產備註> 事項 | 訂單:2510EFE011/003 CGQC <品檢備註> 事項如下 . 鍍層 AZ150 (含) 以上 , 鋅花等級 C~E 目標D，避免鋅花晶界明顯後續造成烤漆點狀未塗漆。 (RMK00565) | 訂單:2510EFE011/003 CCQC <品檢備註> 事項如下 . 【色差】1.1.此客戶對面漆(非B開頭之色碼)目視色差要求較高,請依限度樣本進行目視色差管制★--->發生過訴賠 (RMK00248) . 【色差】1.2.若針對特殊顏色需特別管理時，請品檢忽略1.1.的規定以特別規定為主 (RMK00248) . 【捲取】注意！本單為直立式包裝。禁用STAGGER捲取送包裝！送RCL重處理例外。 (RMK00512) . 【水痕】因TOP 為YCP 近似深黑色水痕可能嚴重，因此指定CC1生產注意W/Q 使用純水與水量控制 (RMK00588) | 訂單:2510EFE011/003 TOL 無 <生產備註> 事項 |  | 訂單 2510EFE011/003 修改記錄如下: 20250918 09:57:12 (06023) 退火碼: >> H2, 用途碼: >> COG007, 背面標示: >> S000, 訂單背面顏色(五碼): >> BW73Z, 背面漆膜厚: >> NOM, 背面漆塗漆型式幾塗幾烤: >> 2, 鉻酸鹽: >> Z, 訂單厚度: >> 0.015, 訂單重: >> 80, 重量容許率(下限): >> 10, 重量容許率(上限): >> 10, 訂單寬度: >> 41, 鍍製方式: >> AC, 鋼捲內徑: >> 508, 鋼捲下限重: >> 3, 鋼捲上限重: >> 4.5, 壓花條件碼: >> -, 表面花紋: >> R, 綠色識別碼: >> -, 印刷輥號: >> -, 產品代碼: >> PPGL, 皮膜碼: >> -, 單位別: >> I, 油品種類: >> Z, 塗油量: >> Z, 包裝代碼: >> E0 , 保護膜碼: >> -, 客戶試片取樣型式: >> -, 調質碼: >> S, 套筒碼: >> P , 規格: >> A792SSGR80, 製造標準: >> ASTM, 表面處理劑種類: >> Z, 表面處理劑塗佈量: >> Z, 伸長率測試: >> N, 硬度測試碼: >> N, 抗拉強度測試: >> N, 降伏強度測試: >> N, 厚度變異: >> 0, 訂單正面顏色(五碼): >> SYT9P, 正面漆膜厚: >> 25, 正面漆塗漆型式幾塗幾烤: >> 2, 修邊碼: >> Y, 重量碼: >> AW, 鋼捲捲向: >> O, 鍍層碼: >> AZ50, | F:保證1/2 ASTM 厚度公差
PPGL | 2510EFE011/004 |  | 1. 製造標準為MS、ASTM或銷新加坡之訂單，若無技術指定優先用料，請優先使用國內料，勿使用ANFEN (OFP00406)-{.不符.} | 1. 製造標準為MS、ASTM或銷新加坡之訂單，若無技術指定優先用料，請優先使用國內料，勿使用ANFEN (OFP00406)-{.不符.} 2. 【提醒】！本單為直立式包裝，嚴禁鍍鋅或烤漆後以STAGGER捲取 (OFP00451)-{.不符.} 3. ※超耐候一系列用途要確認是否有英制公差需求，有英制公差需求時選配碼用ON027※ (OFP00680)-{.不符.} 4. 此經銷商有簽訂1/2厚度公差保證(無厚度變異),請調整冷軋與鍍鋅厚度公差管制範圍. 保證 ASTM 厚度公差 (OFP00180)-{.不符.} | 訂單:2510EFE011/004 CPL <生產備註> 事項如下 . 除HGI/ HGL 訂單邊緣不噴油. 其餘皆側緣噴油 (RMK00285) . 【美加訂單生產注意事項-CPL】1.客戶美加地區訂單實施修邊刀最大使用顆數上限(20顆) (RMK00717) . 【美加訂單生產注意事項-CPL】2.排程備註:注意修邊品質與毛邊 (RMK00717) . 【美加訂單生產注意事項-CPL】3.去毛邊輥的管制：兩側壓力均設定1.0 kg/cm2 (RMK00717) | 訂單:2510EFE011/004 CR1 <生產備註> 事項如下 . 此經銷商保證平均厚度在1/2厚度公差內，厚度量測NG時，如單位長度符合範圍，請放行 (RMK00402) . 此客戶有保證 全板形 急峻度 ≦ 0.7% ( ≦ 12 I-UNIT ) (RMK00583) . 【美加訂單生產注意事項-CR】1.兩側各加開一個spot cooling增加冷卻效果。 (RMK00717) . 【美加訂單生產注意事項-CR】2.發生毛邊時，請降速生產減輕毛邊程度，暫留討論後再處置。 (RMK00717) | 訂單:2510EFE011/004 CR2 <生產備註> 事項如下 . 此經銷商保證平均厚度在1/2厚度公差內，厚度量測NG時，如單位長度符合範圍，請放行 (RMK00402) . 此客戶有保證 全板形 急峻度 ≦ 0.7% ( ≦ 12 I-UNIT ) (RMK00583) . 【美加訂單生產注意事項-CR】1.兩側各加開一個spot cooling增加冷卻效果。 (RMK00717) . 【美加訂單生產注意事項-CR】2.發生毛邊時，請降速生產減輕毛邊程度，暫留討論後再處置。 (RMK00717) | 訂單:2510EFE011/004 CG1 <生產備註> 事項如下 . 鍍鋅表面不可有鋅痕、壓痕、凹陷、及刮傷 、應變痕等。 (RMK00054) . 此經銷商保證平均厚度在1/2厚度公差內，厚度量測NG時，如單位長度符合範圍，請放行 (RMK00402) . 鍍層 AZ150 (含) 以上 , 鋅花等級 C~E 目標D，避免鋅花晶界明顯後續造成烤漆點狀未塗漆。 (RMK00565) . 此客戶有保證 全板形 急峻度 ≦ 0.7% ( ≦ 12 I-UNIT ) (RMK00583) . 【美加訂單生產注意事項-CG1】副操確認完回控制室後，於生產排程鋼號旁簽名紀錄，以利後續追查(該排程生產完，排程單將保留)。 (RMK00717) . 【美加訂單生產注意事項-CG1】中央段副操每顆銲道出Pot時觀察銲道同時，確認Beaver Tail與鋼板接觸之Guide Roll羊毛氈狀況，並適時添加潤滑油(避免乾掉)。 (RMK00717) | 訂單:2510EFE011/004 CG2 <生產備註> 事項如下 . 鍍鋅表面不可有鋅痕、壓痕、凹陷、及刮傷 、應變痕等。 (RMK00054) . 此經銷商保證平均厚度在1/2厚度公差內，厚度量測NG時，如單位長度符合範圍，請放行 (RMK00402) . 鍍層 AZ150 (含) 以上 , 鋅花等級 C~E 目標D，避免鋅花晶界明顯後續造成烤漆點狀未塗漆。 (RMK00565) . 此客戶有保證 全板形 急峻度 ≦ 0.7% ( ≦ 12 I-UNIT ) (RMK00583) . 【美加訂單生產注意事項-CG2】1.使用SUB-NOZZLE (RMK00717) | 訂單:2510EFE011/004 CC1 <生產備註> 事項如下 . 正面面漆(20U)及正面總膜厚(25U)要求管制90%以上之膜厚,未達標準降級. (RMK00054) . 若背面面漆(20U)及背面總膜厚(25U)時要求管制90%以上之膜厚,未達標準降級 (RMK00054) . 面漆=18U(90%)~請購基準22U(110%),標準板總膜厚=5+20U(100%面漆). (RMK00054) . 30CM*全寬*留1塊給LAB及1塊給塗料商, (RMK00054) . 【色差】1.1.此客戶對面漆(非B開頭之色碼)目視色差要求較高,請依限度樣本進行目視色差管制★--->發生過訴賠 (RMK00248) . 【色差】1.2.若針對特殊顏色需特別管理時，請品檢忽略1.1.的規定以特別規定為主 (RMK00248) . 此經銷商保證平均厚度在1/2厚度公差內，厚度量測NG時，如單位長度符合範圍，請放行 (RMK00402) . 【捲取】注意！本單為直立式包裝。禁用STAGGER捲取送包裝！送RCL重處理例外。 (RMK00512) . 此客戶有保證 全板形 急峻度 ≦ 0.7% ( ≦ 12 I-UNIT ) (RMK00583) . 【美加訂單生產注意事項-CCP】1.請烤漆入口依照正背面漆鋼捲投向規定進行鋼捲投入。 (RMK00717) . 【美加訂單生產注意事項-CCP】2.烤漆入口依照鋼捲投向規定進行鋼捲投入。(CR1/CG1 CR2/CG2-->正向入料。CR1/CG2 CR2/CG1-->反向入料) (RMK00717) . 【美加訂單生產注意事項-CCP】3.此訂單背面漆一律採Nature塗裝，塗裝黏度設定40秒以上 (RMK00717) | 訂單:2510EFE011/004 CC2 <生產備註> 事項如下 . 正面面漆(20U)及正面總膜厚(25U)要求管制90%以上之膜厚,未達標準降級. (RMK00054) . 若背面面漆(20U)及背面總膜厚(25U)時要求管制90%以上之膜厚,未達標準降級 (RMK00054) . 面漆=18U(90%)~請購基準22U(110%),標準板總膜厚=5+20U(100%面漆). (RMK00054) . 30CM*全寬*留1塊給LAB及1塊給塗料商, (RMK00054) . 【色差】1.1.此客戶對面漆(非B開頭之色碼)目視色差要求較高,請依限度樣本進行目視色差管制★--->發生過訴賠 (RMK00248) . 【色差】1.2.若針對特殊顏色需特別管理時，請品檢忽略1.1.的規定以特別規定為主 (RMK00248) . 此經銷商保證平均厚度在1/2厚度公差內，厚度量測NG時，如單位長度符合範圍，請放行 (RMK00402) . 【捲取】注意！本單為直立式包裝。禁用STAGGER捲取送包裝！送RCL重處理例外。 (RMK00512) . 此客戶有保證 全板形 急峻度 ≦ 0.7% ( ≦ 12 I-UNIT ) (RMK00583) . 【美加訂單生產注意事項-CCP】1.請烤漆入口依照正背面漆鋼捲投向規定進行鋼捲投入。 (RMK00717) . 【美加訂單生產注意事項-CCP】2.烤漆入口依照鋼捲投向規定進行鋼捲投入。(CR1/CG1 CR2/CG2-->正向入料。CR1/CG2 CR2/CG1-->反向入料) (RMK00717) . 【美加訂單生產注意事項-CCP】3.此訂單背面漆一律採Nature塗裝，塗裝黏度設定40秒以上 (RMK00717) | 訂單:2510EFE011/004 RCL <生產備註> 事項如下 . 【捲取】注意！本單為直立式包裝。禁用STAGGER捲取送包裝！送RCL重處理例外。 (RMK00512) | 訂單:2510EFE011/004 CCPK 無 <生產備註> 事項 | 訂單:2510EFE011/004 CGQC <品檢備註> 事項如下 . 鍍層 AZ150 (含) 以上 , 鋅花等級 C~E 目標D，避免鋅花晶界明顯後續造成烤漆點狀未塗漆。 (RMK00565) | 訂單:2510EFE011/004 CCQC <品檢備註> 事項如下 . 【色差】1.1.此客戶對面漆(非B開頭之色碼)目視色差要求較高,請依限度樣本進行目視色差管制★--->發生過訴賠 (RMK00248) . 【色差】1.2.若針對特殊顏色需特別管理時，請品檢忽略1.1.的規定以特別規定為主 (RMK00248) . 【捲取】注意！本單為直立式包裝。禁用STAGGER捲取送包裝！送RCL重處理例外。 (RMK00512) | 訂單:2510EFE011/004 TOL 無 <生產備註> 事項 |  | 訂單 2510EFE011/004 修改記錄如下: 20250918 09:57:40 (06023) 退火碼: >> H2, 用途碼: >> COG003, 背面標示: >> S000, 訂單背面顏色(五碼): >> BW73Z, 背面漆膜厚: >> NOM, 背面漆塗漆型式幾塗幾烤: >> 2, 鉻酸鹽: >> Z, 訂單厚度: >> 0.015, 訂單重: >> 40, 重量容許率(下限): >> 10, 重量容許率(上限): >> 10, 訂單寬度: >> 41, 鍍製方式: >> AC, 鋼捲內徑: >> 508, 鋼捲下限重: >> 3, 鋼捲上限重: >> 4.5, 壓花條件碼: >> -, 表面花紋: >> R, 綠色識別碼: >> -, 印刷輥號: >> -, 產品代碼: >> PPGL, 皮膜碼: >> -, 單位別: >> I, 油品種類: >> Z, 塗油量: >> Z, 包裝代碼: >> E0 , 保護膜碼: >> -, 客戶試片取樣型式: >> -, 調質碼: >> S, 套筒碼: >> P , 規格: >> A792SSGR80, 製造標準: >> ASTM, 表面處理劑種類: >> Z, 表面處理劑塗佈量: >> Z, 伸長率測試: >> N, 硬度測試碼: >> N, 抗拉強度測試: >> N, 降伏強度測試: >> N, 厚度變異: >> 0, 訂單正面顏色(五碼): >> SYH46, 正面漆膜厚: >> 25, 正面漆塗漆型式幾塗幾烤: >> 2, 修邊碼: >> Y, 重量碼: >> AW, 鋼捲捲向: >> O, 鍍層碼: >> AZ50, | F:保證1/2 ASTM 厚度公差
PPGL | 2510EFE011/005 |  | 1. 製造標準為MS、ASTM或銷新加坡之訂單，若無技術指定優先用料，請優先使用國內料，勿使用ANFEN (OFP00406)-{.不符.} | 1. 製造標準為MS、ASTM或銷新加坡之訂單，若無技術指定優先用料，請優先使用國內料，勿使用ANFEN (OFP00406)-{.不符.} 2. 【提醒】！本單為直立式包裝，嚴禁鍍鋅或烤漆後以STAGGER捲取 (OFP00451)-{.不符.} 3. ※超耐候一系列用途要確認是否有英制公差需求，有英制公差需求時選配碼用ON027※ (OFP00680)-{.不符.} 4. 此經銷商有簽訂1/2厚度公差保證(無厚度變異),請調整冷軋與鍍鋅厚度公差管制範圍. 保證 ASTM 厚度公差 (OFP00180)-{.不符.} | 訂單:2510EFE011/005 CPL <生產備註> 事項如下 . 除HGI/ HGL 訂單邊緣不噴油. 其餘皆側緣噴油 (RMK00285) . 【美加訂單生產注意事項-CPL】1.客戶美加地區訂單實施修邊刀最大使用顆數上限(20顆) (RMK00717) . 【美加訂單生產注意事項-CPL】2.排程備註:注意修邊品質與毛邊 (RMK00717) . 【美加訂單生產注意事項-CPL】3.去毛邊輥的管制：兩側壓力均設定1.0 kg/cm2 (RMK00717) | 訂單:2510EFE011/005 CR1 <生產備註> 事項如下 . 此經銷商保證平均厚度在1/2厚度公差內，厚度量測NG時，如單位長度符合範圍，請放行 (RMK00402) . 此客戶有保證 全板形 急峻度 ≦ 0.7% ( ≦ 12 I-UNIT ) (RMK00583) . 【美加訂單生產注意事項-CR】1.兩側各加開一個spot cooling增加冷卻效果。 (RMK00717) . 【美加訂單生產注意事項-CR】2.發生毛邊時，請降速生產減輕毛邊程度，暫留討論後再處置。 (RMK00717) | 訂單:2510EFE011/005 CR2 <生產備註> 事項如下 . 此經銷商保證平均厚度在1/2厚度公差內，厚度量測NG時，如單位長度符合範圍，請放行 (RMK00402) . 此客戶有保證 全板形 急峻度 ≦ 0.7% ( ≦ 12 I-UNIT ) (RMK00583) . 【美加訂單生產注意事項-CR】1.兩側各加開一個spot cooling增加冷卻效果。 (RMK00717) . 【美加訂單生產注意事項-CR】2.發生毛邊時，請降速生產減輕毛邊程度，暫留討論後再處置。 (RMK00717) | 訂單:2510EFE011/005 CG1 <生產備註> 事項如下 . 鍍鋅表面不可有鋅痕、壓痕、凹陷、及刮傷 、應變痕等。 (RMK00054) . 此經銷商保證平均厚度在1/2厚度公差內，厚度量測NG時，如單位長度符合範圍，請放行 (RMK00402) . 鍍層 AZ150 (含) 以上 , 鋅花等級 C~E 目標D，避免鋅花晶界明顯後續造成烤漆點狀未塗漆。 (RMK00565) . 此客戶有保證 全板形 急峻度 ≦ 0.7% ( ≦ 12 I-UNIT ) (RMK00583) . 【美加訂單生產注意事項-CG1】副操確認完回控制室後，於生產排程鋼號旁簽名紀錄，以利後續追查(該排程生產完，排程單將保留)。 (RMK00717) . 【美加訂單生產注意事項-CG1】中央段副操每顆銲道出Pot時觀察銲道同時，確認Beaver Tail與鋼板接觸之Guide Roll羊毛氈狀況，並適時添加潤滑油(避免乾掉)。 (RMK00717) | 訂單:2510EFE011/005 CG2 <生產備註> 事項如下 . 鍍鋅表面不可有鋅痕、壓痕、凹陷、及刮傷 、應變痕等。 (RMK00054) . 此經銷商保證平均厚度在1/2厚度公差內，厚度量測NG時，如單位長度符合範圍，請放行 (RMK00402) . 鍍層 AZ150 (含) 以上 , 鋅花等級 C~E 目標D，避免鋅花晶界明顯後續造成烤漆點狀未塗漆。 (RMK00565) . 此客戶有保證 全板形 急峻度 ≦ 0.7% ( ≦ 12 I-UNIT ) (RMK00583) . 【美加訂單生產注意事項-CG2】1.使用SUB-NOZZLE (RMK00717) | 訂單:2510EFE011/005 CC1 <生產備註> 事項如下 . 正面面漆(20U)及正面總膜厚(25U)要求管制90%以上之膜厚,未達標準降級. (RMK00054) . 若背面面漆(20U)及背面總膜厚(25U)時要求管制90%以上之膜厚,未達標準降級 (RMK00054) . 面漆=18U(90%)~請購基準22U(110%),標準板總膜厚=5+20U(100%面漆). (RMK00054) . 30CM*全寬*留1塊給LAB及1塊給塗料商, (RMK00054) . 【色差】1.1.此客戶對面漆(非B開頭之色碼)目視色差要求較高,請依限度樣本進行目視色差管制★--->發生過訴賠 (RMK00248) . 【色差】1.2.若針對特殊顏色需特別管理時，請品檢忽略1.1.的規定以特別規定為主 (RMK00248) . 此經銷商保證平均厚度在1/2厚度公差內，厚度量測NG時，如單位長度符合範圍，請放行 (RMK00402) . 【捲取】注意！本單為直立式包裝。禁用STAGGER捲取送包裝！送RCL重處理例外。 (RMK00512) . 此客戶有保證 全板形 急峻度 ≦ 0.7% ( ≦ 12 I-UNIT ) (RMK00583) . 【美加訂單生產注意事項-CCP】1.請烤漆入口依照正背面漆鋼捲投向規定進行鋼捲投入。 (RMK00717) . 【美加訂單生產注意事項-CCP】2.烤漆入口依照鋼捲投向規定進行鋼捲投入。(CR1/CG1 CR2/CG2-->正向入料。CR1/CG2 CR2/CG1-->反向入料) (RMK00717) . 【美加訂單生產注意事項-CCP】3.此訂單背面漆一律採Nature塗裝，塗裝黏度設定40秒以上 (RMK00717) | 訂單:2510EFE011/005 CC2 <生產備註> 事項如下 . 正面面漆(20U)及正面總膜厚(25U)要求管制90%以上之膜厚,未達標準降級. (RMK00054) . 若背面面漆(20U)及背面總膜厚(25U)時要求管制90%以上之膜厚,未達標準降級 (RMK00054) . 面漆=18U(90%)~請購基準22U(110%),標準板總膜厚=5+20U(100%面漆). (RMK00054) . 30CM*全寬*留1塊給LAB及1塊給塗料商, (RMK00054) . 【色差】1.1.此客戶對面漆(非B開頭之色碼)目視色差要求較高,請依限度樣本進行目視色差管制★--->發生過訴賠 (RMK00248) . 【色差】1.2.若針對特殊顏色需特別管理時，請品檢忽略1.1.的規定以特別規定為主 (RMK00248) . 此經銷商保證平均厚度在1/2厚度公差內，厚度量測NG時，如單位長度符合範圍，請放行 (RMK00402) . 【捲取】注意！本單為直立式包裝。禁用STAGGER捲取送包裝！送RCL重處理例外。 (RMK00512) . 此客戶有保證 全板形 急峻度 ≦ 0.7% ( ≦ 12 I-UNIT ) (RMK00583) . 【美加訂單生產注意事項-CCP】1.請烤漆入口依照正背面漆鋼捲投向規定進行鋼捲投入。 (RMK00717) . 【美加訂單生產注意事項-CCP】2.烤漆入口依照鋼捲投向規定進行鋼捲投入。(CR1/CG1 CR2/CG2-->正向入料。CR1/CG2 CR2/CG1-->反向入料) (RMK00717) . 【美加訂單生產注意事項-CCP】3.此訂單背面漆一律採Nature塗裝，塗裝黏度設定40秒以上 (RMK00717) | 訂單:2510EFE011/005 RCL <生產備註> 事項如下 . 【捲取】注意！本單為直立式包裝。禁用STAGGER捲取送包裝！送RCL重處理例外。 (RMK00512) | 訂單:2510EFE011/005 CCPK 無 <生產備註> 事項 | 訂單:2510EFE011/005 CGQC <品檢備註> 事項如下 . 鍍層 AZ150 (含) 以上 , 鋅花等級 C~E 目標D，避免鋅花晶界明顯後續造成烤漆點狀未塗漆。 (RMK00565) | 訂單:2510EFE011/005 CCQC <品檢備註> 事項如下 . 【色差】1.1.此客戶對面漆(非B開頭之色碼)目視色差要求較高,請依限度樣本進行目視色差管制★--->發生過訴賠 (RMK00248) . 【色差】1.2.若針對特殊顏色需特別管理時，請品檢忽略1.1.的規定以特別規定為主 (RMK00248) . 【捲取】注意！本單為直立式包裝。禁用STAGGER捲取送包裝！送RCL重處理例外。 (RMK00512) | 訂單:2510EFE011/005 TOL 無 <生產備註> 事項 |  | 訂單 2510EFE011/005 修改記錄如下: 20250918 09:57:45 (06023) 退火碼: >> H2, 用途碼: >> COG003, 背面標示: >> S000, 訂單背面顏色(五碼): >> BW73Z, 背面漆膜厚: >> NOM, 背面漆塗漆型式幾塗幾烤: >> 2, 鉻酸鹽: >> Z, 訂單厚度: >> 0.015, 訂單重: >> 40, 重量容許率(下限): >> 10, 重量容許率(上限): >> 10, 訂單寬度: >> 41, 鍍製方式: >> AC, 鋼捲內徑: >> 508, 鋼捲下限重: >> 3, 鋼捲上限重: >> 4.5, 壓花條件碼: >> -, 表面花紋: >> R, 綠色識別碼: >> -, 印刷輥號: >> -, 產品代碼: >> PPGL, 皮膜碼: >> -, 單位別: >> I, 油品種類: >> Z, 塗油量: >> Z, 包裝代碼: >> E0 , 保護膜碼: >> -, 客戶試片取樣型式: >> -, 調質碼: >> S, 套筒碼: >> P , 規格: >> A792SSGR80, 製造標準: >> ASTM, 表面處理劑種類: >> Z, 表面處理劑塗佈量: >> Z, 伸長率測試: >> N, 硬度測試碼: >> N, 抗拉強度測試: >> N, 降伏強度測試: >> N, 厚度變異: >> 0, 訂單正面顏色(五碼): >> SBH86, 正面漆膜厚: >> 25, 正面漆塗漆型式幾塗幾烤: >> 2, 修邊碼: >> Y, 重量碼: >> AW, 鋼捲捲向: >> O, 鍍層碼: >> AZ50, | F:保證1/2 ASTM 厚度公差
PPGL | 2510EFE011/006 | 1. 避免客戶下單用途別與色碼不符 (用途碼:COG001, 正面色碼:SRV3T3 不符)(OFP00029)-{.不符.} | 1. 製造標準為MS、ASTM或銷新加坡之訂單，若無技術指定優先用料，請優先使用國內料，勿使用ANFEN (OFP00406)-{.不符.} | 1. 製造標準為MS、ASTM或銷新加坡之訂單，若無技術指定優先用料，請優先使用國內料，勿使用ANFEN (OFP00406)-{.不符.} 2. 【提醒】！本單為直立式包裝，嚴禁鍍鋅或烤漆後以STAGGER捲取 (OFP00451)-{.不符.} 3. 此經銷商有簽訂1/2厚度公差保證(無厚度變異),請調整冷軋與鍍鋅厚度公差管制範圍. 保證 ASTM 厚度公差 (OFP00180)-{.不符.} | 訂單:2510EFE011/006 CPL <生產備註> 事項如下 . 除HGI/ HGL 訂單邊緣不噴油. 其餘皆側緣噴油 (RMK00285) . 【美加訂單生產注意事項-CPL】1.客戶美加地區訂單實施修邊刀最大使用顆數上限(20顆) (RMK00717) . 【美加訂單生產注意事項-CPL】2.排程備註:注意修邊品質與毛邊 (RMK00717) . 【美加訂單生產注意事項-CPL】3.去毛邊輥的管制：兩側壓力均設定1.0 kg/cm2 (RMK00717) | 訂單:2510EFE011/006 CR1 <生產備註> 事項如下 . 此經銷商保證平均厚度在1/2厚度公差內，厚度量測NG時，如單位長度符合範圍，請放行 (RMK00402) . 此客戶有保證 全板形 急峻度 ≦ 0.7% ( ≦ 12 I-UNIT ) (RMK00583) . 【美加訂單生產注意事項-CR】1.兩側各加開一個spot cooling增加冷卻效果。 (RMK00717) . 【美加訂單生產注意事項-CR】2.發生毛邊時，請降速生產減輕毛邊程度，暫留討論後再處置。 (RMK00717) | 訂單:2510EFE011/006 CR2 <生產備註> 事項如下 . 此經銷商保證平均厚度在1/2厚度公差內，厚度量測NG時，如單位長度符合範圍，請放行 (RMK00402) . 此客戶有保證 全板形 急峻度 ≦ 0.7% ( ≦ 12 I-UNIT ) (RMK00583) . 【美加訂單生產注意事項-CR】1.兩側各加開一個spot cooling增加冷卻效果。 (RMK00717) . 【美加訂單生產注意事項-CR】2.發生毛邊時，請降速生產減輕毛邊程度，暫留討論後再處置。 (RMK00717) | 訂單:2510EFE011/006 CG1 <生產備註> 事項如下 . 此經銷商保證平均厚度在1/2厚度公差內，厚度量測NG時，如單位長度符合範圍，請放行 (RMK00402) . 鍍層 AZ150 (含) 以上 , 鋅花等級 C~E 目標D，避免鋅花晶界明顯後續造成烤漆點狀未塗漆。 (RMK00565) . 此客戶有保證 全板形 急峻度 ≦ 0.7% ( ≦ 12 I-UNIT ) (RMK00583) . 鍍鋅表面不可有鋅痕、壓痕、凹陷、及刮傷 、應變痕等。 (RMK00702) . 【美加訂單生產注意事項-CG1】副操確認完回控制室後，於生產排程鋼號旁簽名紀錄，以利後續追查(該排程生產完，排程單將保留)。 (RMK00717) . 【美加訂單生產注意事項-CG1】中央段副操每顆銲道出Pot時觀察銲道同時，確認Beaver Tail與鋼板接觸之Guide Roll羊毛氈狀況，並適時添加潤滑油(避免乾掉)。 (RMK00717) | 訂單:2510EFE011/006 CG2 <生產備註> 事項如下 . 此經銷商保證平均厚度在1/2厚度公差內，厚度量測NG時，如單位長度符合範圍，請放行 (RMK00402) . 鍍層 AZ150 (含) 以上 , 鋅花等級 C~E 目標D，避免鋅花晶界明顯後續造成烤漆點狀未塗漆。 (RMK00565) . 此客戶有保證 全板形 急峻度 ≦ 0.7% ( ≦ 12 I-UNIT ) (RMK00583) . 鍍鋅表面不可有鋅痕、壓痕、凹陷、及刮傷 、應變痕等。 (RMK00702) . 【美加訂單生產注意事項-CG2】1.使用SUB-NOZZLE (RMK00717) | 訂單:2510EFE011/006 CC1 <生產備註> 事項如下 . 請品檢務必遵守 30CM*全寬*留1塊給LAB及1塊給塗料商，若背面非"B"字頭則各留2片 (RMK00105) . 品檢人員於LAB試片上註記測試物性耐久及曝曬 (RMK00105) . 【色差】1.1.此客戶對面漆(非B開頭之色碼)目視色差要求較高,請依限度樣本進行目視色差管制★--->發生過訴賠 (RMK00248) . 【色差】1.2.若針對特殊顏色需特別管理時，請品檢忽略1.1.的規定以特別規定為主 (RMK00248) . 此經銷商保證平均厚度在1/2厚度公差內，厚度量測NG時，如單位長度符合範圍，請放行 (RMK00402) . 【捲取】注意！本單為直立式包裝。禁用STAGGER捲取送包裝！送RCL重處理例外。 (RMK00512) . 此客戶有保證 全板形 急峻度 ≦ 0.7% ( ≦ 12 I-UNIT ) (RMK00583) . 【塗料扣重注意】Valspar 扣重為 200 Kg (RMK00697) . 30CM*全寬*留1塊給LAB及1塊給塗料商, (RMK00702) . 【VALSPAR】色碼第六碼"3" 面漆塗佈量≧90％，總塗佈量管制≧ 93% (RMK00702) . 【SRV3T3 特別放行標準】鉛筆≧HB， TT≦3 TT。面漆≧90%，總 mass ≧93%，背面漆 ≧90%，總 mass ≧90%，色差 正面漆 ΔE≦1.0，不管制批差異 (RMK00715) . 【美加訂單生產注意事項-CCP】1.請烤漆入口依照正背面漆鋼捲投向規定進行鋼捲投入。 (RMK00717) . 【美加訂單生產注意事項-CCP】2.烤漆入口依照鋼捲投向規定進行鋼捲投入。(CR1/CG1 CR2/CG2-->正向入料。CR1/CG2 CR2/CG1-->反向入料) (RMK00717) . 【美加訂單生產注意事項-CCP】3.此訂單背面漆一律採Nature塗裝，塗裝黏度設定40秒以上 (RMK00717) | 訂單:2510EFE011/006 CC2 <生產備註> 事項如下 . 請品檢務必遵守 30CM*全寬*留1塊給LAB及1塊給塗料商，若背面非"B"字頭則各留2片 (RMK00105) . 品檢人員於LAB試片上註記測試物性耐久及曝曬 (RMK00105) . 【色差】1.1.此客戶對面漆(非B開頭之色碼)目視色差要求較高,請依限度樣本進行目視色差管制★--->發生過訴賠 (RMK00248) . 【色差】1.2.若針對特殊顏色需特別管理時，請品檢忽略1.1.的規定以特別規定為主 (RMK00248) . 此經銷商保證平均厚度在1/2厚度公差內，厚度量測NG時，如單位長度符合範圍，請放行 (RMK00402) . 【捲取】注意！本單為直立式包裝。禁用STAGGER捲取送包裝！送RCL重處理例外。 (RMK00512) . 此客戶有保證 全板形 急峻度 ≦ 0.7% ( ≦ 12 I-UNIT ) (RMK00583) . 【塗料扣重注意】Valspar 扣重為 200 Kg (RMK00697) . 30CM*全寬*留1塊給LAB及1塊給塗料商, (RMK00702) . 【VALSPAR】色碼第六碼"3" 面漆塗佈量≧90％，總塗佈量管制≧ 93% (RMK00702) . 【SRV3T3 特別放行標準】鉛筆≧HB， TT≦3 TT。面漆≧90%，總 mass ≧93%，背面漆 ≧90%，總 mass ≧90%，色差 正面漆 ΔE≦1.0，不管制批差異 (RMK00715) . 【美加訂單生產注意事項-CCP】1.請烤漆入口依照正背面漆鋼捲投向規定進行鋼捲投入。 (RMK00717) . 【美加訂單生產注意事項-CCP】2.烤漆入口依照鋼捲投向規定進行鋼捲投入。(CR1/CG1 CR2/CG2-->正向入料。CR1/CG2 CR2/CG1-->反向入料) (RMK00717) . 【美加訂單生產注意事項-CCP】3.此訂單背面漆一律採Nature塗裝，塗裝黏度設定40秒以上 (RMK00717) | 訂單:2510EFE011/006 RCL <生產備註> 事項如下 . 【捲取】注意！本單為直立式包裝。禁用STAGGER捲取送包裝！送RCL重處理例外。 (RMK00512) | 訂單:2510EFE011/006 CCPK 無 <生產備註> 事項 | 訂單:2510EFE011/006 CGQC <品檢備註> 事項如下 . 鍍層 AZ150 (含) 以上 , 鋅花等級 C~E 目標D，避免鋅花晶界明顯後續造成烤漆點狀未塗漆。 (RMK00565) . 鍍鋅表面不可有鋅痕、壓痕、凹陷、及刮傷 、應變痕等。 (RMK00702) | 訂單:2510EFE011/006 CCQC <品檢備註> 事項如下 . 請品檢務必遵守 30CM*全寬*留1塊給LAB及1塊給塗料商，若背面非"B"字頭則各留2片 (RMK00105) . 【色差】1.1.此客戶對面漆(非B開頭之色碼)目視色差要求較高,請依限度樣本進行目視色差管制★--->發生過訴賠 (RMK00248) . 【色差】1.2.若針對特殊顏色需特別管理時，請品檢忽略1.1.的規定以特別規定為主 (RMK00248) . 【捲取】注意！本單為直立式包裝。禁用STAGGER捲取送包裝！送RCL重處理例外。 (RMK00512) . 30CM*全寬*留1塊給LAB及1塊給塗料商, (RMK00702) . 【VALSPAR】色碼第六碼"3" 面漆塗佈量≧90％，總塗佈量管制≧ 93% (RMK00702) . 【SRV3T3 特別放行標準】鉛筆≧HB， TT≦3 TT。面漆≧90%，總 mass ≧93%，背面漆 ≧90%，總 mass ≧90%，色差 正面漆 ΔE≦1.0，不管制批差異 (RMK00715) | 訂單:2510EFE011/006 TOL 無 <生產備註> 事項 |  | 訂單 2510EFE011/006 修改記錄如下: 20250918 09:57:48 (06023) 退火碼: >> H2, 用途碼: >> COG001, 背面標示: >> S000, 訂單背面顏色(五碼): >> BW73Z, 背面漆膜厚: >> NOM, 背面漆塗漆型式幾塗幾烤: >> 2, 鉻酸鹽: >> Z, 訂單厚度: >> 0.015, 訂單重: >> 40, 重量容許率(下限): >> 10, 重量容許率(上限): >> 10, 訂單寬度: >> 41, 鍍製方式: >> AC, 鋼捲內徑: >> 508, 鋼捲下限重: >> 3, 鋼捲上限重: >> 4.5, 壓花條件碼: >> -, 表面花紋: >> R, 綠色識別碼: >> -, 印刷輥號: >> -, 產品代碼: >> PPGL, 皮膜碼: >> -, 單位別: >> I, 油品種類: >> Z, 塗油量: >> Z, 包裝代碼: >> E0 , 保護膜碼: >> -, 客戶試片取樣型式: >> -, 調質碼: >> S, 套筒碼: >> P , 規格: >> A792SSGR80, 製造標準: >> ASTM, 表面處理劑種類: >> Z, 表面處理劑塗佈量: >> Z, 伸長率測試: >> N, 硬度測試碼: >> N, 抗拉強度測試: >> N, 降伏強度測試: >> N, 厚度變異: >> 0, 訂單正面顏色(五碼): >> SRV3T, 正面漆膜厚: >> 25, 正面漆塗漆型式幾塗幾烤: >> 2, 修邊碼: >> Y, 重量碼: >> AW, 鋼捲捲向: >> O, 鍍層碼: >> AZ50, | F:保證1/2 ASTM 厚度公差
PPGL | 2510EFE011/007 |  | 1. 製造標準為MS、ASTM或銷新加坡之訂單，若無技術指定優先用料，請優先使用國內料，勿使用ANFEN (OFP00406)-{.不符.} | 1. 製造標準為MS、ASTM或銷新加坡之訂單，若無技術指定優先用料，請優先使用國內料，勿使用ANFEN (OFP00406)-{.不符.} 2. 【提醒】！本單為直立式包裝，嚴禁鍍鋅或烤漆後以STAGGER捲取 (OFP00451)-{.不符.} 3. ※超耐候一系列用途要確認是否有英制公差需求，有英制公差需求時選配碼用ON027※ (OFP00680)-{.不符.} 4. 此經銷商有簽訂1/2厚度公差保證(無厚度變異),請調整冷軋與鍍鋅厚度公差管制範圍. 保證 ASTM 厚度公差 (OFP00180)-{.不符.} | 訂單:2510EFE011/007 CPL <生產備註> 事項如下 . 除HGI/ HGL 訂單邊緣不噴油. 其餘皆側緣噴油 (RMK00285) . 【美加訂單生產注意事項-CPL】1.客戶美加地區訂單實施修邊刀最大使用顆數上限(20顆) (RMK00717) . 【美加訂單生產注意事項-CPL】2.排程備註:注意修邊品質與毛邊 (RMK00717) . 【美加訂單生產注意事項-CPL】3.去毛邊輥的管制：兩側壓力均設定1.0 kg/cm2 (RMK00717) | 訂單:2510EFE011/007 CR1 <生產備註> 事項如下 . 此經銷商保證平均厚度在1/2厚度公差內，厚度量測NG時，如單位長度符合範圍，請放行 (RMK00402) . 此客戶有保證 全板形 急峻度 ≦ 0.7% ( ≦ 12 I-UNIT ) (RMK00583) . 【美加訂單生產注意事項-CR】1.兩側各加開一個spot cooling增加冷卻效果。 (RMK00717) . 【美加訂單生產注意事項-CR】2.發生毛邊時，請降速生產減輕毛邊程度，暫留討論後再處置。 (RMK00717) | 訂單:2510EFE011/007 CR2 <生產備註> 事項如下 . 此經銷商保證平均厚度在1/2厚度公差內，厚度量測NG時，如單位長度符合範圍，請放行 (RMK00402) . 此客戶有保證 全板形 急峻度 ≦ 0.7% ( ≦ 12 I-UNIT ) (RMK00583) . 【美加訂單生產注意事項-CR】1.兩側各加開一個spot cooling增加冷卻效果。 (RMK00717) . 【美加訂單生產注意事項-CR】2.發生毛邊時，請降速生產減輕毛邊程度，暫留討論後再處置。 (RMK00717) | 訂單:2510EFE011/007 CG1 <生產備註> 事項如下 . 鍍鋅表面不可有鋅痕、壓痕、凹陷、及刮傷 、應變痕等。 (RMK00054) . 此經銷商保證平均厚度在1/2厚度公差內，厚度量測NG時，如單位長度符合範圍，請放行 (RMK00402) . 鍍層 AZ150 (含) 以上 , 鋅花等級 C~E 目標D，避免鋅花晶界明顯後續造成烤漆點狀未塗漆。 (RMK00565) . 此客戶有保證 全板形 急峻度 ≦ 0.7% ( ≦ 12 I-UNIT ) (RMK00583) . 【美加訂單生產注意事項-CG1】副操確認完回控制室後，於生產排程鋼號旁簽名紀錄，以利後續追查(該排程生產完，排程單將保留)。 (RMK00717) . 【美加訂單生產注意事項-CG1】中央段副操每顆銲道出Pot時觀察銲道同時，確認Beaver Tail與鋼板接觸之Guide Roll羊毛氈狀況，並適時添加潤滑油(避免乾掉)。 (RMK00717) | 訂單:2510EFE011/007 CG2 <生產備註> 事項如下 . 鍍鋅表面不可有鋅痕、壓痕、凹陷、及刮傷 、應變痕等。 (RMK00054) . 此經銷商保證平均厚度在1/2厚度公差內，厚度量測NG時，如單位長度符合範圍，請放行 (RMK00402) . 鍍層 AZ150 (含) 以上 , 鋅花等級 C~E 目標D，避免鋅花晶界明顯後續造成烤漆點狀未塗漆。 (RMK00565) . 此客戶有保證 全板形 急峻度 ≦ 0.7% ( ≦ 12 I-UNIT ) (RMK00583) . 【美加訂單生產注意事項-CG2】1.使用SUB-NOZZLE (RMK00717) | 訂單:2510EFE011/007 CC1 <生產備註> 事項如下 . 【色差】色差放行標準為DE<= 2.0，只管制當批無明顯目視色差，不管制批差異。 (RMK-E_CHIN) . 正面面漆(20U)及正面總膜厚(25U)要求管制90%以上之膜厚,未達標準降級. (RMK00054) . 若背面面漆(20U)及背面總膜厚(25U)時要求管制90%以上之膜厚,未達標準降級 (RMK00054) . 面漆=18U(90%)~請購基準22U(110%),標準板總膜厚=5+20U(100%面漆). (RMK00054) . 30CM*全寬*留1塊給LAB及1塊給塗料商, (RMK00054) . 【色差】1.1.此客戶對面漆(非B開頭之色碼)目視色差要求較高,請依限度樣本進行目視色差管制★--->發生過訴賠 (RMK00248) . 【色差】1.2.若針對特殊顏色需特別管理時，請品檢忽略1.1.的規定以特別規定為主 (RMK00248) . 此經銷商保證平均厚度在1/2厚度公差內，厚度量測NG時，如單位長度符合範圍，請放行 (RMK00402) . 【捲取】注意！本單為直立式包裝。禁用STAGGER捲取送包裝！送RCL重處理例外。 (RMK00512) . 此客戶有保證 全板形 急峻度 ≦ 0.7% ( ≦ 12 I-UNIT ) (RMK00583) . 【美加訂單生產注意事項-CCP】1.請烤漆入口依照正背面漆鋼捲投向規定進行鋼捲投入。 (RMK00717) . 【美加訂單生產注意事項-CCP】2.烤漆入口依照鋼捲投向規定進行鋼捲投入。(CR1/CG1 CR2/CG2-->正向入料。CR1/CG2 CR2/CG1-->反向入料) (RMK00717) . 【美加訂單生產注意事項-CCP】3.此訂單背面漆一律採Nature塗裝，塗裝黏度設定40秒以上 (RMK00717) | 訂單:2510EFE011/007 CC2 <生產備註> 事項如下 . 【色差】色差放行標準為DE<= 2.0，只管制當批無明顯目視色差，不管制批差異。 (RMK-E_CHIN) . 正面面漆(20U)及正面總膜厚(25U)要求管制90%以上之膜厚,未達標準降級. (RMK00054) . 若背面面漆(20U)及背面總膜厚(25U)時要求管制90%以上之膜厚,未達標準降級 (RMK00054) . 面漆=18U(90%)~請購基準22U(110%),標準板總膜厚=5+20U(100%面漆). (RMK00054) . 30CM*全寬*留1塊給LAB及1塊給塗料商, (RMK00054) . 【色差】1.1.此客戶對面漆(非B開頭之色碼)目視色差要求較高,請依限度樣本進行目視色差管制★--->發生過訴賠 (RMK00248) . 【色差】1.2.若針對特殊顏色需特別管理時，請品檢忽略1.1.的規定以特別規定為主 (RMK00248) . 此經銷商保證平均厚度在1/2厚度公差內，厚度量測NG時，如單位長度符合範圍，請放行 (RMK00402) . 【捲取】注意！本單為直立式包裝。禁用STAGGER捲取送包裝！送RCL重處理例外。 (RMK00512) . 此客戶有保證 全板形 急峻度 ≦ 0.7% ( ≦ 12 I-UNIT ) (RMK00583) . 【美加訂單生產注意事項-CCP】1.請烤漆入口依照正背面漆鋼捲投向規定進行鋼捲投入。 (RMK00717) . 【美加訂單生產注意事項-CCP】2.烤漆入口依照鋼捲投向規定進行鋼捲投入。(CR1/CG1 CR2/CG2-->正向入料。CR1/CG2 CR2/CG1-->反向入料) (RMK00717) . 【美加訂單生產注意事項-CCP】3.此訂單背面漆一律採Nature塗裝，塗裝黏度設定40秒以上 (RMK00717) | 訂單:2510EFE011/007 RCL <生產備註> 事項如下 . 【捲取】注意！本單為直立式包裝。禁用STAGGER捲取送包裝！送RCL重處理例外。 (RMK00512) | 訂單:2510EFE011/007 CCPK 無 <生產備註> 事項 | 訂單:2510EFE011/007 CGQC <品檢備註> 事項如下 . 鍍層 AZ150 (含) 以上 , 鋅花等級 C~E 目標D，避免鋅花晶界明顯後續造成烤漆點狀未塗漆。 (RMK00565) | 訂單:2510EFE011/007 CCQC <品檢備註> 事項如下 . 【色差】1.1.此客戶對面漆(非B開頭之色碼)目視色差要求較高,請依限度樣本進行目視色差管制★--->發生過訴賠 (RMK00248) . 【色差】1.2.若針對特殊顏色需特別管理時，請品檢忽略1.1.的規定以特別規定為主 (RMK00248) . 【捲取】注意！本單為直立式包裝。禁用STAGGER捲取送包裝！送RCL重處理例外。 (RMK00512) | 訂單:2510EFE011/007 TOL 無 <生產備註> 事項 | 【色差】色差放行標準為DE<= 2.0，只管制當批無明顯目視色差，不管制批差異。^^/CC1/CC2/ <<.E_CHIN 2025/09/24 14:17.>> | 訂單 2510EFE011/007 修改記錄如下: 20250918 09:57:51 (06023) 退火碼: >> H2, 用途碼: >> COG007, 背面標示: >> S000, 訂單背面顏色(五碼): >> BW73Z, 背面漆膜厚: >> NOM, 背面漆塗漆型式幾塗幾烤: >> 2, 鉻酸鹽: >> Z, 訂單厚度: >> 0.015, 訂單重: >> 80, 重量容許率(下限): >> 10, 重量容許率(上限): >> 10, 訂單寬度: >> 41, 鍍製方式: >> AC, 鋼捲內徑: >> 508, 鋼捲下限重: >> 3, 鋼捲上限重: >> 4.5, 壓花條件碼: >> -, 表面花紋: >> R, 綠色識別碼: >> -, 印刷輥號: >> -, 產品代碼: >> PPGL, 皮膜碼: >> -, 單位別: >> I, 油品種類: >> Z, 塗油量: >> Z, 包裝代碼: >> E0 , 保護膜碼: >> -, 客戶試片取樣型式: >> -, 調質碼: >> S, 套筒碼: >> P , 規格: >> A792SSGR80, 製造標準: >> ASTM, 表面處理劑種類: >> Z, 表面處理劑塗佈量: >> Z, 伸長率測試: >> N, 硬度測試碼: >> N, 抗拉強度測試: >> N, 降伏強度測試: >> N, 厚度變異: >> 0, 訂單正面顏色(五碼): >> SGT7Q, 正面漆膜厚: >> 25, 正面漆塗漆型式幾塗幾烤: >> 2, 修邊碼: >> Y, 重量碼: >> AW, 鋼捲捲向: >> O, 鍍層碼: >> AZ50, | F:保證1/2 ASTM 厚度公差
PPGL | 2510EFE011/008 |  | 1. 製造標準為MS、ASTM或銷新加坡之訂單，若無技術指定優先用料，請優先使用國內料，勿使用ANFEN (OFP00406)-{.不符.} | 1. 製造標準為MS、ASTM或銷新加坡之訂單，若無技術指定優先用料，請優先使用國內料，勿使用ANFEN (OFP00406)-{.不符.} 2. 【提醒】！本單為直立式包裝，嚴禁鍍鋅或烤漆後以STAGGER捲取 (OFP00451)-{.不符.} 3. ※超耐候一系列用途要確認是否有英制公差需求，有英制公差需求時選配碼用ON027※ (OFP00680)-{.不符.} 4. 此經銷商有簽訂1/2厚度公差保證(無厚度變異),請調整冷軋與鍍鋅厚度公差管制範圍. 保證 ASTM 厚度公差 (OFP00180)-{.不符.} | 訂單:2510EFE011/008 CPL <生產備註> 事項如下 . 除HGI/ HGL 訂單邊緣不噴油. 其餘皆側緣噴油 (RMK00285) . 【美加訂單生產注意事項-CPL】1.客戶美加地區訂單實施修邊刀最大使用顆數上限(20顆) (RMK00717) . 【美加訂單生產注意事項-CPL】2.排程備註:注意修邊品質與毛邊 (RMK00717) . 【美加訂單生產注意事項-CPL】3.去毛邊輥的管制：兩側壓力均設定1.0 kg/cm2 (RMK00717) | 訂單:2510EFE011/008 CR1 <生產備註> 事項如下 . 此經銷商保證平均厚度在1/2厚度公差內，厚度量測NG時，如單位長度符合範圍，請放行 (RMK00402) . 此客戶有保證 全板形 急峻度 ≦ 0.7% ( ≦ 12 I-UNIT ) (RMK00583) . 【美加訂單生產注意事項-CR】1.兩側各加開一個spot cooling增加冷卻效果。 (RMK00717) . 【美加訂單生產注意事項-CR】2.發生毛邊時，請降速生產減輕毛邊程度，暫留討論後再處置。 (RMK00717) | 訂單:2510EFE011/008 CR2 <生產備註> 事項如下 . 此經銷商保證平均厚度在1/2厚度公差內，厚度量測NG時，如單位長度符合範圍，請放行 (RMK00402) . 此客戶有保證 全板形 急峻度 ≦ 0.7% ( ≦ 12 I-UNIT ) (RMK00583) . 【美加訂單生產注意事項-CR】1.兩側各加開一個spot cooling增加冷卻效果。 (RMK00717) . 【美加訂單生產注意事項-CR】2.發生毛邊時，請降速生產減輕毛邊程度，暫留討論後再處置。 (RMK00717) | 訂單:2510EFE011/008 CG1 <生產備註> 事項如下 . 鍍鋅表面不可有鋅痕、壓痕、凹陷、及刮傷 、應變痕等。 (RMK00054) . 此經銷商保證平均厚度在1/2厚度公差內，厚度量測NG時，如單位長度符合範圍，請放行 (RMK00402) . 此客戶有保證 全板形 急峻度 ≦ 0.7% ( ≦ 12 I-UNIT ) (RMK00583) . 【美加訂單生產注意事項-CG1】副操確認完回控制室後，於生產排程鋼號旁簽名紀錄，以利後續追查(該排程生產完，排程單將保留)。 (RMK00717) . 【美加訂單生產注意事項-CG1】中央段副操每顆銲道出Pot時觀察銲道同時，確認Beaver Tail與鋼板接觸之Guide Roll羊毛氈狀況，並適時添加潤滑油(避免乾掉)。 (RMK00717) | 訂單:2510EFE011/008 CG2 <生產備註> 事項如下 . 鍍鋅表面不可有鋅痕、壓痕、凹陷、及刮傷 、應變痕等。 (RMK00054) . 此經銷商保證平均厚度在1/2厚度公差內，厚度量測NG時，如單位長度符合範圍，請放行 (RMK00402) . 此客戶有保證 全板形 急峻度 ≦ 0.7% ( ≦ 12 I-UNIT ) (RMK00583) . 【美加訂單生產注意事項-CG2】1.使用SUB-NOZZLE (RMK00717) | 訂單:2510EFE011/008 CC1 <生產備註> 事項如下 . 正面面漆(20U)及正面總膜厚(25U)要求管制90%以上之膜厚,未達標準降級. (RMK00054) . 若背面面漆(20U)及背面總膜厚(25U)時要求管制90%以上之膜厚,未達標準降級 (RMK00054) . 面漆=18U(90%)~請購基準22U(110%),標準板總膜厚=5+20U(100%面漆). (RMK00054) . 30CM*全寬*留1塊給LAB及1塊給塗料商, (RMK00054) . 【色差】1.1.此客戶對面漆(非B開頭之色碼)目視色差要求較高,請依限度樣本進行目視色差管制★--->發生過訴賠 (RMK00248) . 【色差】1.2.若針對特殊顏色需特別管理時，請品檢忽略1.1.的規定以特別規定為主 (RMK00248) . 此經銷商保證平均厚度在1/2厚度公差內，厚度量測NG時，如單位長度符合範圍，請放行 (RMK00402) . 【捲取】注意！本單為直立式包裝。禁用STAGGER捲取送包裝！送RCL重處理例外。 (RMK00512) . 【抽氣量】白色系在CC1生產時,FINISH抽氣量請設定250,如生產中發生色差b值異常升高,請股長再加大抽氣量因應 (RMK00560) . 此客戶有保證 全板形 急峻度 ≦ 0.7% ( ≦ 12 I-UNIT ) (RMK00583) . 【美加訂單生產注意事項-CCP】1.請烤漆入口依照正背面漆鋼捲投向規定進行鋼捲投入。 (RMK00717) . 【美加訂單生產注意事項-CCP】2.烤漆入口依照鋼捲投向規定進行鋼捲投入。(CR1/CG1 CR2/CG2-->正向入料。CR1/CG2 CR2/CG1-->反向入料) (RMK00717) . 【美加訂單生產注意事項-CCP】3.此訂單背面漆一律採Nature塗裝，塗裝黏度設定40秒以上 (RMK00717) | 訂單:2510EFE011/008 CC2 <生產備註> 事項如下 . 正面面漆(20U)及正面總膜厚(25U)要求管制90%以上之膜厚,未達標準降級. (RMK00054) . 若背面面漆(20U)及背面總膜厚(25U)時要求管制90%以上之膜厚,未達標準降級 (RMK00054) . 面漆=18U(90%)~請購基準22U(110%),標準板總膜厚=5+20U(100%面漆). (RMK00054) . 30CM*全寬*留1塊給LAB及1塊給塗料商, (RMK00054) . 【色差】1.1.此客戶對面漆(非B開頭之色碼)目視色差要求較高,請依限度樣本進行目視色差管制★--->發生過訴賠 (RMK00248) . 【色差】1.2.若針對特殊顏色需特別管理時，請品檢忽略1.1.的規定以特別規定為主 (RMK00248) . 此經銷商保證平均厚度在1/2厚度公差內，厚度量測NG時，如單位長度符合範圍，請放行 (RMK00402) . 【捲取】注意！本單為直立式包裝。禁用STAGGER捲取送包裝！送RCL重處理例外。 (RMK00512) . 【抽氣量】白色系在CC1生產時,FINISH抽氣量請設定250,如生產中發生色差b值異常升高,請股長再加大抽氣量因應 (RMK00560) . 此客戶有保證 全板形 急峻度 ≦ 0.7% ( ≦ 12 I-UNIT ) (RMK00583) . 【美加訂單生產注意事項-CCP】1.請烤漆入口依照正背面漆鋼捲投向規定進行鋼捲投入。 (RMK00717) . 【美加訂單生產注意事項-CCP】2.烤漆入口依照鋼捲投向規定進行鋼捲投入。(CR1/CG1 CR2/CG2-->正向入料。CR1/CG2 CR2/CG1-->反向入料) (RMK00717) . 【美加訂單生產注意事項-CCP】3.此訂單背面漆一律採Nature塗裝，塗裝黏度設定40秒以上 (RMK00717) | 訂單:2510EFE011/008 RCL <生產備註> 事項如下 . 【捲取】注意！本單為直立式包裝。禁用STAGGER捲取送包裝！送RCL重處理例外。 (RMK00512) | 訂單:2510EFE011/008 CCPK 無 <生產備註> 事項 | 訂單:2510EFE011/008 CGQC 無 <品檢備註> 事項 | 訂單:2510EFE011/008 CCQC <品檢備註> 事項如下 . 【色差】1.1.此客戶對面漆(非B開頭之色碼)目視色差要求較高,請依限度樣本進行目視色差管制★--->發生過訴賠 (RMK00248) . 【色差】1.2.若針對特殊顏色需特別管理時，請品檢忽略1.1.的規定以特別規定為主 (RMK00248) . 【捲取】注意！本單為直立式包裝。禁用STAGGER捲取送包裝！送RCL重處理例外。 (RMK00512) | 訂單:2510EFE011/008 TOL 無 <生產備註> 事項 |  | 訂單 2510EFE011/008 修改記錄如下: 20250918 09:57:54 (06023) 退火碼: >> S1, 用途碼: >> COG003, 背面標示: >> S000, 訂單背面顏色(五碼): >> BW73Z, 背面漆膜厚: >> NOM, 背面漆塗漆型式幾塗幾烤: >> 2, 鉻酸鹽: >> Z, 訂單厚度: >> 0.015, 訂單重: >> 40, 重量容許率(下限): >> 10, 重量容許率(上限): >> 10, 訂單寬度: >> 36, 鍍製方式: >> AC, 鋼捲內徑: >> 508, 鋼捲下限重: >> 3, 鋼捲上限重: >> 4.5, 壓花條件碼: >> -, 表面花紋: >> R, 綠色識別碼: >> -, 印刷輥號: >> -, 產品代碼: >> PPGL, 皮膜碼: >> -, 單位別: >> I, 油品種類: >> Z, 塗油量: >> Z, 包裝代碼: >> E0 , 保護膜碼: >> -, 客戶試片取樣型式: >> -, 調質碼: >> S, 套筒碼: >> P , 規格: >> A792SSGR33, 製造標準: >> ASTM, 表面處理劑種類: >> Z, 表面處理劑塗佈量: >> Z, 伸長率測試: >> N, 硬度測試碼: >> N, 抗拉強度測試: >> N, 降伏強度測試: >> N, 厚度變異: >> 0, 訂單正面顏色(五碼): >> SWH36, 正面漆膜厚: >> 25, 正面漆塗漆型式幾塗幾烤: >> 2, 修邊碼: >> Y, 重量碼: >> AW, 鋼捲捲向: >> O, 鍍層碼: >> AZ50, | F:保證1/2 ASTM 厚度公差
PPGL | 2510EFE011/009 |  | 1. 製造標準為MS、ASTM或銷新加坡之訂單，若無技術指定優先用料，請優先使用國內料，勿使用ANFEN (OFP00406)-{.不符.} | 1. 製造標準為MS、ASTM或銷新加坡之訂單，若無技術指定優先用料，請優先使用國內料，勿使用ANFEN (OFP00406)-{.不符.} 2. 【提醒】！本單為直立式包裝，嚴禁鍍鋅或烤漆後以STAGGER捲取 (OFP00451)-{.不符.} 3. ※超耐候一系列用途要確認是否有英制公差需求，有英制公差需求時選配碼用ON027※ (OFP00680)-{.不符.} 4. 此經銷商有簽訂1/2厚度公差保證(無厚度變異),請調整冷軋與鍍鋅厚度公差管制範圍. 保證 ASTM 厚度公差 (OFP00180)-{.不符.} | 訂單:2510EFE011/009 CPL <生產備註> 事項如下 . 除HGI/ HGL 訂單邊緣不噴油. 其餘皆側緣噴油 (RMK00285) . 【美加訂單生產注意事項-CPL】1.客戶美加地區訂單實施修邊刀最大使用顆數上限(20顆) (RMK00717) . 【美加訂單生產注意事項-CPL】2.排程備註:注意修邊品質與毛邊 (RMK00717) . 【美加訂單生產注意事項-CPL】3.去毛邊輥的管制：兩側壓力均設定1.0 kg/cm2 (RMK00717) | 訂單:2510EFE011/009 CR1 <生產備註> 事項如下 . 此經銷商保證平均厚度在1/2厚度公差內，厚度量測NG時，如單位長度符合範圍，請放行 (RMK00402) . 此客戶有保證 全板形 急峻度 ≦ 0.7% ( ≦ 12 I-UNIT ) (RMK00583) . 【美加訂單生產注意事項-CR】1.兩側各加開一個spot cooling增加冷卻效果。 (RMK00717) . 【美加訂單生產注意事項-CR】2.發生毛邊時，請降速生產減輕毛邊程度，暫留討論後再處置。 (RMK00717) | 訂單:2510EFE011/009 CR2 <生產備註> 事項如下 . 此經銷商保證平均厚度在1/2厚度公差內，厚度量測NG時，如單位長度符合範圍，請放行 (RMK00402) . 此客戶有保證 全板形 急峻度 ≦ 0.7% ( ≦ 12 I-UNIT ) (RMK00583) . 【美加訂單生產注意事項-CR】1.兩側各加開一個spot cooling增加冷卻效果。 (RMK00717) . 【美加訂單生產注意事項-CR】2.發生毛邊時，請降速生產減輕毛邊程度，暫留討論後再處置。 (RMK00717) | 訂單:2510EFE011/009 CG1 <生產備註> 事項如下 . 鍍鋅表面不可有鋅痕、壓痕、凹陷、及刮傷 、應變痕等。 (RMK00054) . 此經銷商保證平均厚度在1/2厚度公差內，厚度量測NG時，如單位長度符合範圍，請放行 (RMK00402) . 此客戶有保證 全板形 急峻度 ≦ 0.7% ( ≦ 12 I-UNIT ) (RMK00583) . 【美加訂單生產注意事項-CG1】副操確認完回控制室後，於生產排程鋼號旁簽名紀錄，以利後續追查(該排程生產完，排程單將保留)。 (RMK00717) . 【美加訂單生產注意事項-CG1】中央段副操每顆銲道出Pot時觀察銲道同時，確認Beaver Tail與鋼板接觸之Guide Roll羊毛氈狀況，並適時添加潤滑油(避免乾掉)。 (RMK00717) | 訂單:2510EFE011/009 CG2 <生產備註> 事項如下 . 鍍鋅表面不可有鋅痕、壓痕、凹陷、及刮傷 、應變痕等。 (RMK00054) . 此經銷商保證平均厚度在1/2厚度公差內，厚度量測NG時，如單位長度符合範圍，請放行 (RMK00402) . 此客戶有保證 全板形 急峻度 ≦ 0.7% ( ≦ 12 I-UNIT ) (RMK00583) . 【美加訂單生產注意事項-CG2】1.使用SUB-NOZZLE (RMK00717) | 訂單:2510EFE011/009 CC1 <生產備註> 事項如下 . 正面面漆(20U)及正面總膜厚(25U)要求管制90%以上之膜厚,未達標準降級. (RMK00054) . 若背面面漆(20U)及背面總膜厚(25U)時要求管制90%以上之膜厚,未達標準降級 (RMK00054) . 面漆=18U(90%)~請購基準22U(110%),標準板總膜厚=5+20U(100%面漆). (RMK00054) . 30CM*全寬*留1塊給LAB及1塊給塗料商, (RMK00054) . 【色差】1.1.此客戶對面漆(非B開頭之色碼)目視色差要求較高,請依限度樣本進行目視色差管制★--->發生過訴賠 (RMK00248) . 【色差】1.2.若針對特殊顏色需特別管理時，請品檢忽略1.1.的規定以特別規定為主 (RMK00248) . 此經銷商保證平均厚度在1/2厚度公差內，厚度量測NG時，如單位長度符合範圍，請放行 (RMK00402) . 【捲取】注意！本單為直立式包裝。禁用STAGGER捲取送包裝！送RCL重處理例外。 (RMK00512) . 【抽氣量】白色系在CC1生產時,FINISH抽氣量請設定250,如生產中發生色差b值異常升高,請股長再加大抽氣量因應 (RMK00560) . 此客戶有保證 全板形 急峻度 ≦ 0.7% ( ≦ 12 I-UNIT ) (RMK00583) . 【美加訂單生產注意事項-CCP】1.請烤漆入口依照正背面漆鋼捲投向規定進行鋼捲投入。 (RMK00717) . 【美加訂單生產注意事項-CCP】2.烤漆入口依照鋼捲投向規定進行鋼捲投入。(CR1/CG1 CR2/CG2-->正向入料。CR1/CG2 CR2/CG1-->反向入料) (RMK00717) . 【美加訂單生產注意事項-CCP】3.此訂單背面漆一律採Nature塗裝，塗裝黏度設定40秒以上 (RMK00717) | 訂單:2510EFE011/009 CC2 <生產備註> 事項如下 . 正面面漆(20U)及正面總膜厚(25U)要求管制90%以上之膜厚,未達標準降級. (RMK00054) . 若背面面漆(20U)及背面總膜厚(25U)時要求管制90%以上之膜厚,未達標準降級 (RMK00054) . 面漆=18U(90%)~請購基準22U(110%),標準板總膜厚=5+20U(100%面漆). (RMK00054) . 30CM*全寬*留1塊給LAB及1塊給塗料商, (RMK00054) . 【色差】1.1.此客戶對面漆(非B開頭之色碼)目視色差要求較高,請依限度樣本進行目視色差管制★--->發生過訴賠 (RMK00248) . 【色差】1.2.若針對特殊顏色需特別管理時，請品檢忽略1.1.的規定以特別規定為主 (RMK00248) . 此經銷商保證平均厚度在1/2厚度公差內，厚度量測NG時，如單位長度符合範圍，請放行 (RMK00402) . 【捲取】注意！本單為直立式包裝。禁用STAGGER捲取送包裝！送RCL重處理例外。 (RMK00512) . 【抽氣量】白色系在CC1生產時,FINISH抽氣量請設定250,如生產中發生色差b值異常升高,請股長再加大抽氣量因應 (RMK00560) . 此客戶有保證 全板形 急峻度 ≦ 0.7% ( ≦ 12 I-UNIT ) (RMK00583) . 【美加訂單生產注意事項-CCP】1.請烤漆入口依照正背面漆鋼捲投向規定進行鋼捲投入。 (RMK00717) . 【美加訂單生產注意事項-CCP】2.烤漆入口依照鋼捲投向規定進行鋼捲投入。(CR1/CG1 CR2/CG2-->正向入料。CR1/CG2 CR2/CG1-->反向入料) (RMK00717) . 【美加訂單生產注意事項-CCP】3.此訂單背面漆一律採Nature塗裝，塗裝黏度設定40秒以上 (RMK00717) | 訂單:2510EFE011/009 RCL <生產備註> 事項如下 . 【捲取】注意！本單為直立式包裝。禁用STAGGER捲取送包裝！送RCL重處理例外。 (RMK00512) | 訂單:2510EFE011/009 CCPK 無 <生產備註> 事項 | 訂單:2510EFE011/009 CGQC 無 <品檢備註> 事項 | 訂單:2510EFE011/009 CCQC <品檢備註> 事項如下 . 【色差】1.1.此客戶對面漆(非B開頭之色碼)目視色差要求較高,請依限度樣本進行目視色差管制★--->發生過訴賠 (RMK00248) . 【色差】1.2.若針對特殊顏色需特別管理時，請品檢忽略1.1.的規定以特別規定為主 (RMK00248) . 【捲取】注意！本單為直立式包裝。禁用STAGGER捲取送包裝！送RCL重處理例外。 (RMK00512) | 訂單:2510EFE011/009 TOL 無 <生產備註> 事項 |  | 訂單 2510EFE011/009 修改記錄如下: 20250918 09:57:57 (06023) 退火碼: >> S1, 用途碼: >> COG003, 背面標示: >> S000, 訂單背面顏色(五碼): >> BW73Z, 背面漆膜厚: >> NOM, 背面漆塗漆型式幾塗幾烤: >> 2, 鉻酸鹽: >> Z, 訂單厚度: >> 0.015, 訂單重: >> 40, 重量容許率(下限): >> 10, 重量容許率(上限): >> 10, 訂單寬度: >> 36, 鍍製方式: >> AC, 鋼捲內徑: >> 508, 鋼捲下限重: >> 3, 鋼捲上限重: >> 4.5, 壓花條件碼: >> -, 表面花紋: >> R, 綠色識別碼: >> -, 印刷輥號: >> -, 產品代碼: >> PPGL, 皮膜碼: >> -, 單位別: >> I, 油品種類: >> Z, 塗油量: >> Z, 包裝代碼: >> E0 , 保護膜碼: >> -, 客戶試片取樣型式: >> -, 調質碼: >> S, 套筒碼: >> P , 規格: >> A792SSGR33, 製造標準: >> ASTM, 表面處理劑種類: >> Z, 表面處理劑塗佈量: >> Z, 伸長率測試: >> N, 硬度測試碼: >> N, 抗拉強度測試: >> N, 降伏強度測試: >> N, 厚度變異: >> 0, 訂單正面顏色(五碼): >> SWH68, 正面漆膜厚: >> 25, 正面漆塗漆型式幾塗幾烤: >> 2, 修邊碼: >> Y, 重量碼: >> AW, 鋼捲捲向: >> O, 鍍層碼: >> AZ50, | F:保證1/2 ASTM 厚度公差
PPGL | 2510EFE011/010 |  | 1. 製造標準為MS、ASTM或銷新加坡之訂單，若無技術指定優先用料，請優先使用國內料，勿使用ANFEN (OFP00406)-{.不符.} | 1. 製造標準為MS、ASTM或銷新加坡之訂單，若無技術指定優先用料，請優先使用國內料，勿使用ANFEN (OFP00406)-{.不符.} 2. 【提醒】！本單為直立式包裝，嚴禁鍍鋅或烤漆後以STAGGER捲取 (OFP00451)-{.不符.} 3. ※超耐候一系列用途要確認是否有英制公差需求，有英制公差需求時選配碼用ON027※ (OFP00680)-{.不符.} 4. 此經銷商有簽訂1/2厚度公差保證(無厚度變異),請調整冷軋與鍍鋅厚度公差管制範圍. 保證 ASTM 厚度公差 (OFP00180)-{.不符.} | 訂單:2510EFE011/010 CPL <生產備註> 事項如下 . 除HGI/ HGL 訂單邊緣不噴油. 其餘皆側緣噴油 (RMK00285) . 【美加訂單生產注意事項-CPL】1.客戶美加地區訂單實施修邊刀最大使用顆數上限(20顆) (RMK00717) . 【美加訂單生產注意事項-CPL】2.排程備註:注意修邊品質與毛邊 (RMK00717) . 【美加訂單生產注意事項-CPL】3.去毛邊輥的管制：兩側壓力均設定1.0 kg/cm2 (RMK00717) | 訂單:2510EFE011/010 CR1 <生產備註> 事項如下 . 此經銷商保證平均厚度在1/2厚度公差內，厚度量測NG時，如單位長度符合範圍，請放行 (RMK00402) . 此客戶有保證 全板形 急峻度 ≦ 0.7% ( ≦ 12 I-UNIT ) (RMK00583) . 【美加訂單生產注意事項-CR】1.兩側各加開一個spot cooling增加冷卻效果。 (RMK00717) . 【美加訂單生產注意事項-CR】2.發生毛邊時，請降速生產減輕毛邊程度，暫留討論後再處置。 (RMK00717) | 訂單:2510EFE011/010 CR2 <生產備註> 事項如下 . 此經銷商保證平均厚度在1/2厚度公差內，厚度量測NG時，如單位長度符合範圍，請放行 (RMK00402) . 此客戶有保證 全板形 急峻度 ≦ 0.7% ( ≦ 12 I-UNIT ) (RMK00583) . 【美加訂單生產注意事項-CR】1.兩側各加開一個spot cooling增加冷卻效果。 (RMK00717) . 【美加訂單生產注意事項-CR】2.發生毛邊時，請降速生產減輕毛邊程度，暫留討論後再處置。 (RMK00717) | 訂單:2510EFE011/010 CG1 <生產備註> 事項如下 . 鍍鋅表面不可有鋅痕、壓痕、凹陷、及刮傷 、應變痕等。 (RMK00054) . 此經銷商保證平均厚度在1/2厚度公差內，厚度量測NG時，如單位長度符合範圍，請放行 (RMK00402) . 此客戶有保證 全板形 急峻度 ≦ 0.7% ( ≦ 12 I-UNIT ) (RMK00583) . 【美加訂單生產注意事項-CG1】副操確認完回控制室後，於生產排程鋼號旁簽名紀錄，以利後續追查(該排程生產完，排程單將保留)。 (RMK00717) . 【美加訂單生產注意事項-CG1】中央段副操每顆銲道出Pot時觀察銲道同時，確認Beaver Tail與鋼板接觸之Guide Roll羊毛氈狀況，並適時添加潤滑油(避免乾掉)。 (RMK00717) | 訂單:2510EFE011/010 CG2 <生產備註> 事項如下 . 鍍鋅表面不可有鋅痕、壓痕、凹陷、及刮傷 、應變痕等。 (RMK00054) . 此經銷商保證平均厚度在1/2厚度公差內，厚度量測NG時，如單位長度符合範圍，請放行 (RMK00402) . 此客戶有保證 全板形 急峻度 ≦ 0.7% ( ≦ 12 I-UNIT ) (RMK00583) . 【美加訂單生產注意事項-CG2】1.使用SUB-NOZZLE (RMK00717) | 訂單:2510EFE011/010 CC1 <生產備註> 事項如下 . 正面面漆(20U)及正面總膜厚(25U)要求管制90%以上之膜厚,未達標準降級. (RMK00054) . 若背面面漆(20U)及背面總膜厚(25U)時要求管制90%以上之膜厚,未達標準降級 (RMK00054) . 面漆=18U(90%)~請購基準22U(110%),標準板總膜厚=5+20U(100%面漆). (RMK00054) . 30CM*全寬*留1塊給LAB及1塊給塗料商, (RMK00054) . 【色差】1.1.此客戶對面漆(非B開頭之色碼)目視色差要求較高,請依限度樣本進行目視色差管制★--->發生過訴賠 (RMK00248) . 【色差】1.2.若針對特殊顏色需特別管理時，請品檢忽略1.1.的規定以特別規定為主 (RMK00248) . 此經銷商保證平均厚度在1/2厚度公差內，厚度量測NG時，如單位長度符合範圍，請放行 (RMK00402) . 【捲取】注意！本單為直立式包裝。禁用STAGGER捲取送包裝！送RCL重處理例外。 (RMK00512) . 此客戶有保證 全板形 急峻度 ≦ 0.7% ( ≦ 12 I-UNIT ) (RMK00583) . 【美加訂單生產注意事項-CCP】1.請烤漆入口依照正背面漆鋼捲投向規定進行鋼捲投入。 (RMK00717) . 【美加訂單生產注意事項-CCP】2.烤漆入口依照鋼捲投向規定進行鋼捲投入。(CR1/CG1 CR2/CG2-->正向入料。CR1/CG2 CR2/CG1-->反向入料) (RMK00717) . 【美加訂單生產注意事項-CCP】3.此訂單背面漆一律採Nature塗裝，塗裝黏度設定40秒以上 (RMK00717) | 訂單:2510EFE011/010 CC2 <生產備註> 事項如下 . 正面面漆(20U)及正面總膜厚(25U)要求管制90%以上之膜厚,未達標準降級. (RMK00054) . 若背面面漆(20U)及背面總膜厚(25U)時要求管制90%以上之膜厚,未達標準降級 (RMK00054) . 面漆=18U(90%)~請購基準22U(110%),標準板總膜厚=5+20U(100%面漆). (RMK00054) . 30CM*全寬*留1塊給LAB及1塊給塗料商, (RMK00054) . 【色差】1.1.此客戶對面漆(非B開頭之色碼)目視色差要求較高,請依限度樣本進行目視色差管制★--->發生過訴賠 (RMK00248) . 【色差】1.2.若針對特殊顏色需特別管理時，請品檢忽略1.1.的規定以特別規定為主 (RMK00248) . 此經銷商保證平均厚度在1/2厚度公差內，厚度量測NG時，如單位長度符合範圍，請放行 (RMK00402) . 【捲取】注意！本單為直立式包裝。禁用STAGGER捲取送包裝！送RCL重處理例外。 (RMK00512) . 此客戶有保證 全板形 急峻度 ≦ 0.7% ( ≦ 12 I-UNIT ) (RMK00583) . 【美加訂單生產注意事項-CCP】1.請烤漆入口依照正背面漆鋼捲投向規定進行鋼捲投入。 (RMK00717) . 【美加訂單生產注意事項-CCP】2.烤漆入口依照鋼捲投向規定進行鋼捲投入。(CR1/CG1 CR2/CG2-->正向入料。CR1/CG2 CR2/CG1-->反向入料) (RMK00717) . 【美加訂單生產注意事項-CCP】3.此訂單背面漆一律採Nature塗裝，塗裝黏度設定40秒以上 (RMK00717) | 訂單:2510EFE011/010 RCL <生產備註> 事項如下 . 【捲取】注意！本單為直立式包裝。禁用STAGGER捲取送包裝！送RCL重處理例外。 (RMK00512) | 訂單:2510EFE011/010 CCPK 無 <生產備註> 事項 | 訂單:2510EFE011/010 CGQC 無 <品檢備註> 事項 | 訂單:2510EFE011/010 CCQC <品檢備註> 事項如下 . 【色差】1.1.此客戶對面漆(非B開頭之色碼)目視色差要求較高,請依限度樣本進行目視色差管制★--->發生過訴賠 (RMK00248) . 【色差】1.2.若針對特殊顏色需特別管理時，請品檢忽略1.1.的規定以特別規定為主 (RMK00248) . 【捲取】注意！本單為直立式包裝。禁用STAGGER捲取送包裝！送RCL重處理例外。 (RMK00512) | 訂單:2510EFE011/010 TOL 無 <生產備註> 事項 |  | 訂單 2510EFE011/010 修改記錄如下: 20250918 09:58:00 (06023) 退火碼: >> S1, 用途碼: >> COG003, 背面標示: >> S000, 訂單背面顏色(五碼): >> BW73Z, 背面漆膜厚: >> NOM, 背面漆塗漆型式幾塗幾烤: >> 2, 鉻酸鹽: >> Z, 訂單厚度: >> 0.015, 訂單重: >> 40, 重量容許率(下限): >> 10, 重量容許率(上限): >> 10, 訂單寬度: >> 36, 鍍製方式: >> AC, 鋼捲內徑: >> 508, 鋼捲下限重: >> 3, 鋼捲上限重: >> 4.5, 壓花條件碼: >> -, 表面花紋: >> R, 綠色識別碼: >> -, 印刷輥號: >> -, 產品代碼: >> PPGL, 皮膜碼: >> -, 單位別: >> I, 油品種類: >> Z, 塗油量: >> Z, 包裝代碼: >> E0 , 保護膜碼: >> -, 客戶試片取樣型式: >> -, 調質碼: >> S, 套筒碼: >> P , 規格: >> A792SSGR33, 製造標準: >> ASTM, 表面處理劑種類: >> Z, 表面處理劑塗佈量: >> Z, 伸長率測試: >> N, 硬度測試碼: >> N, 抗拉強度測試: >> N, 降伏強度測試: >> N, 厚度變異: >> 0, 訂單正面顏色(五碼): >> SBH86, 正面漆膜厚: >> 25, 正面漆塗漆型式幾塗幾烤: >> 2, 修邊碼: >> Y, 重量碼: >> AW, 鋼捲捲向: >> O, 鍍層碼: >> AZ50, | F:保證1/2 ASTM 厚度公差
PPGL | 2510EFE011/011 |  | 1. 製造標準為MS、ASTM或銷新加坡之訂單，若無技術指定優先用料，請優先使用國內料，勿使用ANFEN (OFP00406)-{.不符.} | 1. 製造標準為MS、ASTM或銷新加坡之訂單，若無技術指定優先用料，請優先使用國內料，勿使用ANFEN (OFP00406)-{.不符.} 2. 【提醒】！本單為直立式包裝，嚴禁鍍鋅或烤漆後以STAGGER捲取 (OFP00451)-{.不符.} 3. ※超耐候一系列用途要確認是否有英制公差需求，有英制公差需求時選配碼用ON027※ (OFP00680)-{.不符.} 4. 此經銷商有簽訂1/2厚度公差保證(無厚度變異),請調整冷軋與鍍鋅厚度公差管制範圍. 保證 ASTM 厚度公差 (OFP00180)-{.不符.} | 訂單:2510EFE011/011 CPL <生產備註> 事項如下 . 除HGI/ HGL 訂單邊緣不噴油. 其餘皆側緣噴油 (RMK00285) . 【美加訂單生產注意事項-CPL】1.客戶美加地區訂單實施修邊刀最大使用顆數上限(20顆) (RMK00717) . 【美加訂單生產注意事項-CPL】2.排程備註:注意修邊品質與毛邊 (RMK00717) . 【美加訂單生產注意事項-CPL】3.去毛邊輥的管制：兩側壓力均設定1.0 kg/cm2 (RMK00717) | 訂單:2510EFE011/011 CR1 <生產備註> 事項如下 . 此經銷商保證平均厚度在1/2厚度公差內，厚度量測NG時，如單位長度符合範圍，請放行 (RMK00402) . 此客戶有保證 全板形 急峻度 ≦ 0.7% ( ≦ 12 I-UNIT ) (RMK00583) . 【美加訂單生產注意事項-CR】1.兩側各加開一個spot cooling增加冷卻效果。 (RMK00717) . 【美加訂單生產注意事項-CR】2.發生毛邊時，請降速生產減輕毛邊程度，暫留討論後再處置。 (RMK00717) | 訂單:2510EFE011/011 CR2 <生產備註> 事項如下 . 此經銷商保證平均厚度在1/2厚度公差內，厚度量測NG時，如單位長度符合範圍，請放行 (RMK00402) . 此客戶有保證 全板形 急峻度 ≦ 0.7% ( ≦ 12 I-UNIT ) (RMK00583) . 【美加訂單生產注意事項-CR】1.兩側各加開一個spot cooling增加冷卻效果。 (RMK00717) . 【美加訂單生產注意事項-CR】2.發生毛邊時，請降速生產減輕毛邊程度，暫留討論後再處置。 (RMK00717) | 訂單:2510EFE011/011 CG1 <生產備註> 事項如下 . 鍍鋅表面不可有鋅痕、壓痕、凹陷、及刮傷 、應變痕等。 (RMK00054) . 此經銷商保證平均厚度在1/2厚度公差內，厚度量測NG時，如單位長度符合範圍，請放行 (RMK00402) . 此客戶有保證 全板形 急峻度 ≦ 0.7% ( ≦ 12 I-UNIT ) (RMK00583) . 【美加訂單生產注意事項-CG1】副操確認完回控制室後，於生產排程鋼號旁簽名紀錄，以利後續追查(該排程生產完，排程單將保留)。 (RMK00717) . 【美加訂單生產注意事項-CG1】中央段副操每顆銲道出Pot時觀察銲道同時，確認Beaver Tail與鋼板接觸之Guide Roll羊毛氈狀況，並適時添加潤滑油(避免乾掉)。 (RMK00717) | 訂單:2510EFE011/011 CG2 <生產備註> 事項如下 . 鍍鋅表面不可有鋅痕、壓痕、凹陷、及刮傷 、應變痕等。 (RMK00054) . 此經銷商保證平均厚度在1/2厚度公差內，厚度量測NG時，如單位長度符合範圍，請放行 (RMK00402) . 此客戶有保證 全板形 急峻度 ≦ 0.7% ( ≦ 12 I-UNIT ) (RMK00583) . 【美加訂單生產注意事項-CG2】1.使用SUB-NOZZLE (RMK00717) | 訂單:2510EFE011/011 CC1 <生產備註> 事項如下 . 【色差】色差放行標準為DE<= 2.0，只管制當批無明顯目視色差，不管制批差異。 (RMK-E_CHIN) . 正面面漆(20U)及正面總膜厚(25U)要求管制90%以上之膜厚,未達標準降級. (RMK00054) . 若背面面漆(20U)及背面總膜厚(25U)時要求管制90%以上之膜厚,未達標準降級 (RMK00054) . 面漆=18U(90%)~請購基準22U(110%),標準板總膜厚=5+20U(100%面漆). (RMK00054) . 30CM*全寬*留1塊給LAB及1塊給塗料商, (RMK00054) . 【色差】1.1.此客戶對面漆(非B開頭之色碼)目視色差要求較高,請依限度樣本進行目視色差管制★--->發生過訴賠 (RMK00248) . 【色差】1.2.若針對特殊顏色需特別管理時，請品檢忽略1.1.的規定以特別規定為主 (RMK00248) . 此經銷商保證平均厚度在1/2厚度公差內，厚度量測NG時，如單位長度符合範圍，請放行 (RMK00402) . 【捲取】注意！本單為直立式包裝。禁用STAGGER捲取送包裝！送RCL重處理例外。 (RMK00512) . 此客戶有保證 全板形 急峻度 ≦ 0.7% ( ≦ 12 I-UNIT ) (RMK00583) . 【美加訂單生產注意事項-CCP】1.請烤漆入口依照正背面漆鋼捲投向規定進行鋼捲投入。 (RMK00717) . 【美加訂單生產注意事項-CCP】2.烤漆入口依照鋼捲投向規定進行鋼捲投入。(CR1/CG1 CR2/CG2-->正向入料。CR1/CG2 CR2/CG1-->反向入料) (RMK00717) . 【美加訂單生產注意事項-CCP】3.此訂單背面漆一律採Nature塗裝，塗裝黏度設定40秒以上 (RMK00717) | 訂單:2510EFE011/011 CC2 <生產備註> 事項如下 . 【色差】色差放行標準為DE<= 2.0，只管制當批無明顯目視色差，不管制批差異。 (RMK-E_CHIN) . 正面面漆(20U)及正面總膜厚(25U)要求管制90%以上之膜厚,未達標準降級. (RMK00054) . 若背面面漆(20U)及背面總膜厚(25U)時要求管制90%以上之膜厚,未達標準降級 (RMK00054) . 面漆=18U(90%)~請購基準22U(110%),標準板總膜厚=5+20U(100%面漆). (RMK00054) . 30CM*全寬*留1塊給LAB及1塊給塗料商, (RMK00054) . 【色差】1.1.此客戶對面漆(非B開頭之色碼)目視色差要求較高,請依限度樣本進行目視色差管制★--->發生過訴賠 (RMK00248) . 【色差】1.2.若針對特殊顏色需特別管理時，請品檢忽略1.1.的規定以特別規定為主 (RMK00248) . 此經銷商保證平均厚度在1/2厚度公差內，厚度量測NG時，如單位長度符合範圍，請放行 (RMK00402) . 【捲取】注意！本單為直立式包裝。禁用STAGGER捲取送包裝！送RCL重處理例外。 (RMK00512) . 此客戶有保證 全板形 急峻度 ≦ 0.7% ( ≦ 12 I-UNIT ) (RMK00583) . 【美加訂單生產注意事項-CCP】1.請烤漆入口依照正背面漆鋼捲投向規定進行鋼捲投入。 (RMK00717) . 【美加訂單生產注意事項-CCP】2.烤漆入口依照鋼捲投向規定進行鋼捲投入。(CR1/CG1 CR2/CG2-->正向入料。CR1/CG2 CR2/CG1-->反向入料) (RMK00717) . 【美加訂單生產注意事項-CCP】3.此訂單背面漆一律採Nature塗裝，塗裝黏度設定40秒以上 (RMK00717) | 訂單:2510EFE011/011 RCL <生產備註> 事項如下 . 【捲取】注意！本單為直立式包裝。禁用STAGGER捲取送包裝！送RCL重處理例外。 (RMK00512) | 訂單:2510EFE011/011 CCPK 無 <生產備註> 事項 | 訂單:2510EFE011/011 CGQC 無 <品檢備註> 事項 | 訂單:2510EFE011/011 CCQC <品檢備註> 事項如下 . 【色差】1.1.此客戶對面漆(非B開頭之色碼)目視色差要求較高,請依限度樣本進行目視色差管制★--->發生過訴賠 (RMK00248) . 【色差】1.2.若針對特殊顏色需特別管理時，請品檢忽略1.1.的規定以特別規定為主 (RMK00248) . 【捲取】注意！本單為直立式包裝。禁用STAGGER捲取送包裝！送RCL重處理例外。 (RMK00512) | 訂單:2510EFE011/011 TOL 無 <生產備註> 事項 | 【色差】色差放行標準為DE<= 2.0，只管制當批無明顯目視色差，不管制批差異。^^/CC1/CC2/ <<.E_CHIN 2025/09/24 16:04.>> | 訂單 2510EFE011/011 修改記錄如下: 20250918 09:58:04 (06023) 退火碼: >> S1, 用途碼: >> COG007, 背面標示: >> S000, 訂單背面顏色(五碼): >> BW73Z, 背面漆膜厚: >> NOM, 背面漆塗漆型式幾塗幾烤: >> 2, 鉻酸鹽: >> Z, 訂單厚度: >> 0.015, 訂單重: >> 40, 重量容許率(下限): >> 10, 重量容許率(上限): >> 10, 訂單寬度: >> 36, 鍍製方式: >> AC, 鋼捲內徑: >> 508, 鋼捲下限重: >> 3, 鋼捲上限重: >> 4.5, 壓花條件碼: >> -, 表面花紋: >> R, 綠色識別碼: >> -, 印刷輥號: >> -, 產品代碼: >> PPGL, 皮膜碼: >> -, 單位別: >> I, 油品種類: >> Z, 塗油量: >> Z, 包裝代碼: >> E0 , 保護膜碼: >> -, 客戶試片取樣型式: >> -, 調質碼: >> S, 套筒碼: >> P , 規格: >> A792SSGR33, 製造標準: >> ASTM, 表面處理劑種類: >> Z, 表面處理劑塗佈量: >> Z, 伸長率測試: >> N, 硬度測試碼: >> N, 抗拉強度測試: >> N, 降伏強度測試: >> N, 厚度變異: >> 0, 訂單正面顏色(五碼): >> SGT7Q, 正面漆膜厚: >> 25, 正面漆塗漆型式幾塗幾烤: >> 2, 修邊碼: >> Y, 重量碼: >> AW, 鋼捲捲向: >> O, 鍍層碼: >> AZ50, | F:保證1/2 ASTM 厚度公差
PPGL | 2510EFE011/013 |  | 1. 製造標準為MS、ASTM或銷新加坡之訂單，若無技術指定優先用料，請優先使用國內料，勿使用ANFEN (OFP00406)-{.不符.} | 1. 製造標準為MS、ASTM或銷新加坡之訂單，若無技術指定優先用料，請優先使用國內料，勿使用ANFEN (OFP00406)-{.不符.} 2. 【提醒】！本單為直立式包裝，嚴禁鍍鋅或烤漆後以STAGGER捲取 (OFP00451)-{.不符.} 3. 此經銷商有簽訂1/2厚度公差保證(無厚度變異),請調整冷軋與鍍鋅厚度公差管制範圍. 保證 ASTM 厚度公差 (OFP00180)-{.不符.} | 訂單:2510EFE011/013 CPL <生產備註> 事項如下 . 除HGI/ HGL 訂單邊緣不噴油. 其餘皆側緣噴油 (RMK00285) . 【美加訂單生產注意事項-CPL】1.客戶美加地區訂單實施修邊刀最大使用顆數上限(20顆) (RMK00717) . 【美加訂單生產注意事項-CPL】2.排程備註:注意修邊品質與毛邊 (RMK00717) . 【美加訂單生產注意事項-CPL】3.去毛邊輥的管制：兩側壓力均設定1.0 kg/cm2 (RMK00717) | 訂單:2510EFE011/013 CR1 <生產備註> 事項如下 . 此經銷商保證平均厚度在1/2厚度公差內，厚度量測NG時，如單位長度符合範圍，請放行 (RMK00402) . 此客戶有保證 全板形 急峻度 ≦ 0.7% ( ≦ 12 I-UNIT ) (RMK00583) . 【美加訂單生產注意事項-CR】1.兩側各加開一個spot cooling增加冷卻效果。 (RMK00717) . 【美加訂單生產注意事項-CR】2.發生毛邊時，請降速生產減輕毛邊程度，暫留討論後再處置。 (RMK00717) | 訂單:2510EFE011/013 CR2 <生產備註> 事項如下 . 此經銷商保證平均厚度在1/2厚度公差內，厚度量測NG時，如單位長度符合範圍，請放行 (RMK00402) . 此客戶有保證 全板形 急峻度 ≦ 0.7% ( ≦ 12 I-UNIT ) (RMK00583) . 【美加訂單生產注意事項-CR】1.兩側各加開一個spot cooling增加冷卻效果。 (RMK00717) . 【美加訂單生產注意事項-CR】2.發生毛邊時，請降速生產減輕毛邊程度，暫留討論後再處置。 (RMK00717) | 訂單:2510EFE011/013 CG1 <生產備註> 事項如下 . 此經銷商保證平均厚度在1/2厚度公差內，厚度量測NG時，如單位長度符合範圍，請放行 (RMK00402) . 此客戶有保證 全板形 急峻度 ≦ 0.7% ( ≦ 12 I-UNIT ) (RMK00583) . 【美加訂單生產注意事項-CG1】副操確認完回控制室後，於生產排程鋼號旁簽名紀錄，以利後續追查(該排程生產完，排程單將保留)。 (RMK00717) . 【美加訂單生產注意事項-CG1】中央段副操每顆銲道出Pot時觀察銲道同時，確認Beaver Tail與鋼板接觸之Guide Roll羊毛氈狀況，並適時添加潤滑油(避免乾掉)。 (RMK00717) | 訂單:2510EFE011/013 CG2 <生產備註> 事項如下 . 此經銷商保證平均厚度在1/2厚度公差內，厚度量測NG時，如單位長度符合範圍，請放行 (RMK00402) . 此客戶有保證 全板形 急峻度 ≦ 0.7% ( ≦ 12 I-UNIT ) (RMK00583) . 【美加訂單生產注意事項-CG2】1.使用SUB-NOZZLE (RMK00717) | 訂單:2510EFE011/013 CC1 <生產備註> 事項如下 . 【色差】.此色遮蓋性不佳，面漆塗佈量≧90%。色差放行管制DE≦3.0,只管制當批 (RMK-E_CHIN) . 【色差】1.1.此客戶對面漆(非B開頭之色碼)目視色差要求較高,請依限度樣本進行目視色差管制★--->發生過訴賠 (RMK00248) . 【色差】1.2.若針對特殊顏色需特別管理時，請品檢忽略1.1.的規定以特別規定為主 (RMK00248) . 此經銷商保證平均厚度在1/2厚度公差內，厚度量測NG時，如單位長度符合範圍，請放行 (RMK00402) . 【捲取】注意！本單為直立式包裝。禁用STAGGER捲取送包裝！送RCL重處理例外。 (RMK00512) . 此客戶有保證 全板形 急峻度 ≦ 0.7% ( ≦ 12 I-UNIT ) (RMK00583) . 【美加訂單生產注意事項-CCP】1.請烤漆入口依照正背面漆鋼捲投向規定進行鋼捲投入。 (RMK00717) . 【美加訂單生產注意事項-CCP】2.烤漆入口依照鋼捲投向規定進行鋼捲投入。(CR1/CG1 CR2/CG2-->正向入料。CR1/CG2 CR2/CG1-->反向入料) (RMK00717) . 【美加訂單生產注意事項-CCP】3.此訂單背面漆一律採Nature塗裝，塗裝黏度設定40秒以上 (RMK00717) . 【色差】色差放行管制DE≦3.0,只管制當批 (RMK00721) . 【膜厚】此色遮蓋性不佳，面漆塗佈量≧90% (RMK00721) | 訂單:2510EFE011/013 CC2 <生產備註> 事項如下 . 【色差】.此色遮蓋性不佳，面漆塗佈量≧90%。色差放行管制DE≦3.0,只管制當批 (RMK-E_CHIN) . 【色差】1.1.此客戶對面漆(非B開頭之色碼)目視色差要求較高,請依限度樣本進行目視色差管制★--->發生過訴賠 (RMK00248) . 【色差】1.2.若針對特殊顏色需特別管理時，請品檢忽略1.1.的規定以特別規定為主 (RMK00248) . 此經銷商保證平均厚度在1/2厚度公差內，厚度量測NG時，如單位長度符合範圍，請放行 (RMK00402) . 【捲取】注意！本單為直立式包裝。禁用STAGGER捲取送包裝！送RCL重處理例外。 (RMK00512) . 此客戶有保證 全板形 急峻度 ≦ 0.7% ( ≦ 12 I-UNIT ) (RMK00583) . 【美加訂單生產注意事項-CCP】1.請烤漆入口依照正背面漆鋼捲投向規定進行鋼捲投入。 (RMK00717) . 【美加訂單生產注意事項-CCP】2.烤漆入口依照鋼捲投向規定進行鋼捲投入。(CR1/CG1 CR2/CG2-->正向入料。CR1/CG2 CR2/CG1-->反向入料) (RMK00717) . 【美加訂單生產注意事項-CCP】3.此訂單背面漆一律採Nature塗裝，塗裝黏度設定40秒以上 (RMK00717) . 【色差】色差放行管制DE≦3.0,只管制當批 (RMK00721) . 【膜厚】此色遮蓋性不佳，面漆塗佈量≧90% (RMK00721) | 訂單:2510EFE011/013 RCL <生產備註> 事項如下 . 【捲取】注意！本單為直立式包裝。禁用STAGGER捲取送包裝！送RCL重處理例外。 (RMK00512) | 訂單:2510EFE011/013 CCPK 無 <生產備註> 事項 | 訂單:2510EFE011/013 CGQC 無 <品檢備註> 事項 | 訂單:2510EFE011/013 CCQC <品檢備註> 事項如下 . 【色差】1.1.此客戶對面漆(非B開頭之色碼)目視色差要求較高,請依限度樣本進行目視色差管制★--->發生過訴賠 (RMK00248) . 【色差】1.2.若針對特殊顏色需特別管理時，請品檢忽略1.1.的規定以特別規定為主 (RMK00248) . 【捲取】注意！本單為直立式包裝。禁用STAGGER捲取送包裝！送RCL重處理例外。 (RMK00512) . 【色差】色差放行管制DE≦3.0,只管制當批 (RMK00721) . 【膜厚】此色遮蓋性不佳，面漆塗佈量≧90% (RMK00721) | 訂單:2510EFE011/013 TOL 無 <生產備註> 事項 | 【色差】.此色遮蓋性不佳，面漆塗佈量≧90%。色差放行管制DE≦3.0,只管制當批^^/CC1/CC2/ <<.E_CHIN 2025/09/24 16:46.>> | 訂單 2510EFE011/013 修改記錄如下: 20250918 09:58:10 (06023) 退火碼: >> S1, 用途碼: >> COA001, 背面標示: >> S000, 訂單背面顏色(五碼): >> BW73Z, 背面漆膜厚: >> NOM, 背面漆塗漆型式幾塗幾烤: >> 2, 鉻酸鹽: >> Z, 訂單厚度: >> 0.02, 訂單重: >> 20, 重量容許率(下限): >> 10, 重量容許率(上限): >> 10, 訂單寬度: >> 36, 鍍製方式: >> AC, 鋼捲內徑: >> 508, 鋼捲下限重: >> 3, 鋼捲上限重: >> 4.5, 壓花條件碼: >> -, 表面花紋: >> R, 綠色識別碼: >> -, 印刷輥號: >> -, 產品代碼: >> PPGL, 皮膜碼: >> -, 單位別: >> I, 油品種類: >> Z, 塗油量: >> Z, 包裝代碼: >> E0 , 保護膜碼: >> -, 客戶試片取樣型式: >> -, 調質碼: >> S, 套筒碼: >> P , 規格: >> A792SSGR33, 製造標準: >> ASTM, 表面處理劑種類: >> Z, 表面處理劑塗佈量: >> Z, 伸長率測試: >> N, 硬度測試碼: >> N, 抗拉強度測試: >> N, 降伏強度測試: >> N, 厚度變異: >> 0, 訂單正面顏色(五碼): >> SR966, 正面漆膜厚: >> 25, 正面漆塗漆型式幾塗幾烤: >> 2, 修邊碼: >> Y, 重量碼: >> AW, 鋼捲捲向: >> O, 鍍層碼: >> AZ50, | F:保證1/2 ASTM 厚度公差
PPGL | 2510EFE011/014 |  | 1. 製造標準為MS、ASTM或銷新加坡之訂單，若無技術指定優先用料，請優先使用國內料，勿使用ANFEN (OFP00406)-{.不符.} | 1. 製造標準為MS、ASTM或銷新加坡之訂單，若無技術指定優先用料，請優先使用國內料，勿使用ANFEN (OFP00406)-{.不符.} 2. 【提醒】！本單為直立式包裝，嚴禁鍍鋅或烤漆後以STAGGER捲取 (OFP00451)-{.不符.} 3. ※超耐候一系列用途要確認是否有英制公差需求，有英制公差需求時選配碼用ON027※ (OFP00680)-{.不符.} 4. 此經銷商有簽訂1/2厚度公差保證(無厚度變異),請調整冷軋與鍍鋅厚度公差管制範圍. 保證 ASTM 厚度公差 (OFP00180)-{.不符.} | 訂單:2510EFE011/014 CPL <生產備註> 事項如下 . 除HGI/ HGL 訂單邊緣不噴油. 其餘皆側緣噴油 (RMK00285) . 【美加訂單生產注意事項-CPL】1.客戶美加地區訂單實施修邊刀最大使用顆數上限(20顆) (RMK00717) . 【美加訂單生產注意事項-CPL】2.排程備註:注意修邊品質與毛邊 (RMK00717) . 【美加訂單生產注意事項-CPL】3.去毛邊輥的管制：兩側壓力均設定1.0 kg/cm2 (RMK00717) | 訂單:2510EFE011/014 CR1 <生產備註> 事項如下 . 此經銷商保證平均厚度在1/2厚度公差內，厚度量測NG時，如單位長度符合範圍，請放行 (RMK00402) . 此客戶有保證 全板形 急峻度 ≦ 0.7% ( ≦ 12 I-UNIT ) (RMK00583) . 【美加訂單生產注意事項-CR】1.兩側各加開一個spot cooling增加冷卻效果。 (RMK00717) . 【美加訂單生產注意事項-CR】2.發生毛邊時，請降速生產減輕毛邊程度，暫留討論後再處置。 (RMK00717) | 訂單:2510EFE011/014 CR2 <生產備註> 事項如下 . 此經銷商保證平均厚度在1/2厚度公差內，厚度量測NG時，如單位長度符合範圍，請放行 (RMK00402) . 此客戶有保證 全板形 急峻度 ≦ 0.7% ( ≦ 12 I-UNIT ) (RMK00583) . 【美加訂單生產注意事項-CR】1.兩側各加開一個spot cooling增加冷卻效果。 (RMK00717) . 【美加訂單生產注意事項-CR】2.發生毛邊時，請降速生產減輕毛邊程度，暫留討論後再處置。 (RMK00717) | 訂單:2510EFE011/014 CG1 <生產備註> 事項如下 . 鍍鋅表面不可有鋅痕、壓痕、凹陷、及刮傷 、應變痕等。 (RMK00054) . 此經銷商保證平均厚度在1/2厚度公差內，厚度量測NG時，如單位長度符合範圍，請放行 (RMK00402) . 鍍層 AZ150 (含) 以上 , 鋅花等級 C~E 目標D，避免鋅花晶界明顯後續造成烤漆點狀未塗漆。 (RMK00565) . 此客戶有保證 全板形 急峻度 ≦ 0.7% ( ≦ 12 I-UNIT ) (RMK00583) . 【美加訂單生產注意事項-CG1】副操確認完回控制室後，於生產排程鋼號旁簽名紀錄，以利後續追查(該排程生產完，排程單將保留)。 (RMK00717) . 【美加訂單生產注意事項-CG1】中央段副操每顆銲道出Pot時觀察銲道同時，確認Beaver Tail與鋼板接觸之Guide Roll羊毛氈狀況，並適時添加潤滑油(避免乾掉)。 (RMK00717) | 訂單:2510EFE011/014 CG2 <生產備註> 事項如下 . 鍍鋅表面不可有鋅痕、壓痕、凹陷、及刮傷 、應變痕等。 (RMK00054) . 此經銷商保證平均厚度在1/2厚度公差內，厚度量測NG時，如單位長度符合範圍，請放行 (RMK00402) . 鍍層 AZ150 (含) 以上 , 鋅花等級 C~E 目標D，避免鋅花晶界明顯後續造成烤漆點狀未塗漆。 (RMK00565) . 此客戶有保證 全板形 急峻度 ≦ 0.7% ( ≦ 12 I-UNIT ) (RMK00583) . 【美加訂單生產注意事項-CG2】1.使用SUB-NOZZLE (RMK00717) | 訂單:2510EFE011/014 CC1 <生產備註> 事項如下 . 正面面漆(20U)及正面總膜厚(25U)要求管制90%以上之膜厚,未達標準降級. (RMK00054) . 若背面面漆(20U)及背面總膜厚(25U)時要求管制90%以上之膜厚,未達標準降級 (RMK00054) . 面漆=18U(90%)~請購基準22U(110%),標準板總膜厚=5+20U(100%面漆). (RMK00054) . 30CM*全寬*留1塊給LAB及1塊給塗料商, (RMK00054) . 【色差】1.1.此客戶對面漆(非B開頭之色碼)目視色差要求較高,請依限度樣本進行目視色差管制★--->發生過訴賠 (RMK00248) . 【色差】1.2.若針對特殊顏色需特別管理時，請品檢忽略1.1.的規定以特別規定為主 (RMK00248) . 此經銷商保證平均厚度在1/2厚度公差內，厚度量測NG時，如單位長度符合範圍，請放行 (RMK00402) . 【捲取】注意！本單為直立式包裝。禁用STAGGER捲取送包裝！送RCL重處理例外。 (RMK00512) . 此客戶有保證 全板形 急峻度 ≦ 0.7% ( ≦ 12 I-UNIT ) (RMK00583) . 【美加訂單生產注意事項-CCP】1.請烤漆入口依照正背面漆鋼捲投向規定進行鋼捲投入。 (RMK00717) . 【美加訂單生產注意事項-CCP】2.烤漆入口依照鋼捲投向規定進行鋼捲投入。(CR1/CG1 CR2/CG2-->正向入料。CR1/CG2 CR2/CG1-->反向入料) (RMK00717) . 【美加訂單生產注意事項-CCP】3.此訂單背面漆一律採Nature塗裝，塗裝黏度設定40秒以上 (RMK00717) | 訂單:2510EFE011/014 CC2 <生產備註> 事項如下 . 正面面漆(20U)及正面總膜厚(25U)要求管制90%以上之膜厚,未達標準降級. (RMK00054) . 若背面面漆(20U)及背面總膜厚(25U)時要求管制90%以上之膜厚,未達標準降級 (RMK00054) . 面漆=18U(90%)~請購基準22U(110%),標準板總膜厚=5+20U(100%面漆). (RMK00054) . 30CM*全寬*留1塊給LAB及1塊給塗料商, (RMK00054) . 【色差】1.1.此客戶對面漆(非B開頭之色碼)目視色差要求較高,請依限度樣本進行目視色差管制★--->發生過訴賠 (RMK00248) . 【色差】1.2.若針對特殊顏色需特別管理時，請品檢忽略1.1.的規定以特別規定為主 (RMK00248) . 此經銷商保證平均厚度在1/2厚度公差內，厚度量測NG時，如單位長度符合範圍，請放行 (RMK00402) . 【捲取】注意！本單為直立式包裝。禁用STAGGER捲取送包裝！送RCL重處理例外。 (RMK00512) . 此客戶有保證 全板形 急峻度 ≦ 0.7% ( ≦ 12 I-UNIT ) (RMK00583) . 【美加訂單生產注意事項-CCP】1.請烤漆入口依照正背面漆鋼捲投向規定進行鋼捲投入。 (RMK00717) . 【美加訂單生產注意事項-CCP】2.烤漆入口依照鋼捲投向規定進行鋼捲投入。(CR1/CG1 CR2/CG2-->正向入料。CR1/CG2 CR2/CG1-->反向入料) (RMK00717) . 【美加訂單生產注意事項-CCP】3.此訂單背面漆一律採Nature塗裝，塗裝黏度設定40秒以上 (RMK00717) | 訂單:2510EFE011/014 RCL <生產備註> 事項如下 . 【捲取】注意！本單為直立式包裝。禁用STAGGER捲取送包裝！送RCL重處理例外。 (RMK00512) | 訂單:2510EFE011/014 CCPK 無 <生產備註> 事項 | 訂單:2510EFE011/014 CGQC <品檢備註> 事項如下 . 鍍層 AZ150 (含) 以上 , 鋅花等級 C~E 目標D，避免鋅花晶界明顯後續造成烤漆點狀未塗漆。 (RMK00565) | 訂單:2510EFE011/014 CCQC <品檢備註> 事項如下 . 【色差】1.1.此客戶對面漆(非B開頭之色碼)目視色差要求較高,請依限度樣本進行目視色差管制★--->發生過訴賠 (RMK00248) . 【色差】1.2.若針對特殊顏色需特別管理時，請品檢忽略1.1.的規定以特別規定為主 (RMK00248) . 【捲取】注意！本單為直立式包裝。禁用STAGGER捲取送包裝！送RCL重處理例外。 (RMK00512) | 訂單:2510EFE011/014 TOL 無 <生產備註> 事項 |  | 訂單 2510EFE011/014 修改記錄如下: 20250918 09:58:13 (06023) 退火碼: >> H2, 用途碼: >> COG003, 背面標示: >> S000, 訂單背面顏色(五碼): >> BW73Z, 背面漆膜厚: >> NOM, 背面漆塗漆型式幾塗幾烤: >> 2, 鉻酸鹽: >> Z, 訂單厚度: >> 0.02, 訂單重: >> 40, 重量容許率(下限): >> 10, 重量容許率(上限): >> 10, 訂單寬度: >> 43, 鍍製方式: >> AC, 鋼捲內徑: >> 508, 鋼捲下限重: >> 3, 鋼捲上限重: >> 4.5, 壓花條件碼: >> -, 表面花紋: >> R, 綠色識別碼: >> -, 印刷輥號: >> -, 產品代碼: >> PPGL, 皮膜碼: >> -, 單位別: >> I, 油品種類: >> Z, 塗油量: >> Z, 包裝代碼: >> E0 , 保護膜碼: >> -, 客戶試片取樣型式: >> -, 調質碼: >> S, 套筒碼: >> P , 規格: >> A792SSGR80, 製造標準: >> ASTM, 表面處理劑種類: >> Z, 表面處理劑塗佈量: >> Z, 伸長率測試: >> N, 硬度測試碼: >> N, 抗拉強度測試: >> N, 降伏強度測試: >> N, 厚度變異: >> 0, 訂單正面顏色(五碼): >> SBH16, 正面漆膜厚: >> 25, 正面漆塗漆型式幾塗幾烤: >> 2, 修邊碼: >> Y, 重量碼: >> AW, 鋼捲捲向: >> O, 鍍層碼: >> AZ50, | F:保證1/2 ASTM 厚度公差
PPGL | 2510EFE012/001 |  | 1. 製造標準為MS、ASTM或銷新加坡之訂單，若無技術指定優先用料，請優先使用國內料，勿使用ANFEN (OFP00406)-{.不符.} | 1. 製造標準為MS、ASTM或銷新加坡之訂單，若無技術指定優先用料，請優先使用國內料，勿使用ANFEN (OFP00406)-{.不符.} 2. 【提醒】！本單為直立式包裝，嚴禁鍍鋅或烤漆後以STAGGER捲取 (OFP00451)-{.不符.} 3. ※超耐候一系列用途要確認是否有英制公差需求，有英制公差需求時選配碼用ON027※ (OFP00680)-{.不符.} 4. 此經銷商有簽訂1/2厚度公差保證(無厚度變異),請調整冷軋與鍍鋅厚度公差管制範圍. 保證 ASTM 厚度公差 (OFP00180)-{.不符.} | 訂單:2510EFE012/001 CPL <生產備註> 事項如下 . 除HGI/ HGL 訂單邊緣不噴油. 其餘皆側緣噴油 (RMK00285) . 【美加訂單生產注意事項-CPL】1.客戶美加地區訂單實施修邊刀最大使用顆數上限(20顆) (RMK00717) . 【美加訂單生產注意事項-CPL】2.排程備註:注意修邊品質與毛邊 (RMK00717) . 【美加訂單生產注意事項-CPL】3.去毛邊輥的管制：兩側壓力均設定1.0 kg/cm2 (RMK00717) | 訂單:2510EFE012/001 CR1 <生產備註> 事項如下 . 此經銷商保證平均厚度在1/2厚度公差內，厚度量測NG時，如單位長度符合範圍，請放行 (RMK00402) . 此客戶有保證 全板形 急峻度 ≦ 0.7% ( ≦ 12 I-UNIT ) (RMK00583) . 【美加訂單生產注意事項-CR】1.兩側各加開一個spot cooling增加冷卻效果。 (RMK00717) . 【美加訂單生產注意事項-CR】2.發生毛邊時，請降速生產減輕毛邊程度，暫留討論後再處置。 (RMK00717) | 訂單:2510EFE012/001 CR2 <生產備註> 事項如下 . 此經銷商保證平均厚度在1/2厚度公差內，厚度量測NG時，如單位長度符合範圍，請放行 (RMK00402) . 此客戶有保證 全板形 急峻度 ≦ 0.7% ( ≦ 12 I-UNIT ) (RMK00583) . 【美加訂單生產注意事項-CR】1.兩側各加開一個spot cooling增加冷卻效果。 (RMK00717) . 【美加訂單生產注意事項-CR】2.發生毛邊時，請降速生產減輕毛邊程度，暫留討論後再處置。 (RMK00717) | 訂單:2510EFE012/001 CG1 <生產備註> 事項如下 . 鍍鋅表面不可有鋅痕、壓痕、凹陷、及刮傷 、應變痕等。 (RMK00054) . 此經銷商保證平均厚度在1/2厚度公差內，厚度量測NG時，如單位長度符合範圍，請放行 (RMK00402) . 鍍層 AZ150 (含) 以上 , 鋅花等級 C~E 目標D，避免鋅花晶界明顯後續造成烤漆點狀未塗漆。 (RMK00565) . 此客戶有保證 全板形 急峻度 ≦ 0.7% ( ≦ 12 I-UNIT ) (RMK00583) . 【美加訂單生產注意事項-CG1】副操確認完回控制室後，於生產排程鋼號旁簽名紀錄，以利後續追查(該排程生產完，排程單將保留)。 (RMK00717) . 【美加訂單生產注意事項-CG1】中央段副操每顆銲道出Pot時觀察銲道同時，確認Beaver Tail與鋼板接觸之Guide Roll羊毛氈狀況，並適時添加潤滑油(避免乾掉)。 (RMK00717) | 訂單:2510EFE012/001 CG2 <生產備註> 事項如下 . 鍍鋅表面不可有鋅痕、壓痕、凹陷、及刮傷 、應變痕等。 (RMK00054) . 此經銷商保證平均厚度在1/2厚度公差內，厚度量測NG時，如單位長度符合範圍，請放行 (RMK00402) . 鍍層 AZ150 (含) 以上 , 鋅花等級 C~E 目標D，避免鋅花晶界明顯後續造成烤漆點狀未塗漆。 (RMK00565) . 此客戶有保證 全板形 急峻度 ≦ 0.7% ( ≦ 12 I-UNIT ) (RMK00583) . 【美加訂單生產注意事項-CG2】1.使用SUB-NOZZLE (RMK00717) | 訂單:2510EFE012/001 CC1 <生產備註> 事項如下 . 正面面漆(20U)及正面總膜厚(25U)要求管制90%以上之膜厚,未達標準降級. (RMK00054) . 若背面面漆(20U)及背面總膜厚(25U)時要求管制90%以上之膜厚,未達標準降級 (RMK00054) . 面漆=18U(90%)~請購基準22U(110%),標準板總膜厚=5+20U(100%面漆). (RMK00054) . 30CM*全寬*留1塊給LAB及1塊給塗料商, (RMK00054) . 【色差】1.1.此客戶對面漆(非B開頭之色碼)目視色差要求較高,請依限度樣本進行目視色差管制★--->發生過訴賠 (RMK00248) . 【色差】1.2.若針對特殊顏色需特別管理時，請品檢忽略1.1.的規定以特別規定為主 (RMK00248) . 此經銷商保證平均厚度在1/2厚度公差內，厚度量測NG時，如單位長度符合範圍，請放行 (RMK00402) . 【捲取】注意！本單為直立式包裝。禁用STAGGER捲取送包裝！送RCL重處理例外。 (RMK00512) . 此客戶有保證 全板形 急峻度 ≦ 0.7% ( ≦ 12 I-UNIT ) (RMK00583) . 【水痕】因TOP 為YCP 近似深黑色水痕可能嚴重，因此指定CC1生產注意W/Q 使用純水與水量控制 (RMK00588) . 【水痕】因YCP 近似深黑色水痕可能嚴重，因此指定CC1生產注意W/Q 使用純水與水量控制 (RMK00596) . 【美加訂單生產注意事項-CCP】1.請烤漆入口依照正背面漆鋼捲投向規定進行鋼捲投入。 (RMK00717) . 【美加訂單生產注意事項-CCP】2.烤漆入口依照鋼捲投向規定進行鋼捲投入。(CR1/CG1 CR2/CG2-->正向入料。CR1/CG2 CR2/CG1-->反向入料) (RMK00717) . 【美加訂單生產注意事項-CCP】3.此訂單背面漆一律採Nature塗裝，塗裝黏度設定40秒以上 (RMK00717) | 訂單:2510EFE012/001 CC2 <生產備註> 事項如下 . 正面面漆(20U)及正面總膜厚(25U)要求管制90%以上之膜厚,未達標準降級. (RMK00054) . 若背面面漆(20U)及背面總膜厚(25U)時要求管制90%以上之膜厚,未達標準降級 (RMK00054) . 面漆=18U(90%)~請購基準22U(110%),標準板總膜厚=5+20U(100%面漆). (RMK00054) . 30CM*全寬*留1塊給LAB及1塊給塗料商, (RMK00054) . 【色差】1.1.此客戶對面漆(非B開頭之色碼)目視色差要求較高,請依限度樣本進行目視色差管制★--->發生過訴賠 (RMK00248) . 【色差】1.2.若針對特殊顏色需特別管理時，請品檢忽略1.1.的規定以特別規定為主 (RMK00248) . 此經銷商保證平均厚度在1/2厚度公差內，厚度量測NG時，如單位長度符合範圍，請放行 (RMK00402) . 【捲取】注意！本單為直立式包裝。禁用STAGGER捲取送包裝！送RCL重處理例外。 (RMK00512) . 此客戶有保證 全板形 急峻度 ≦ 0.7% ( ≦ 12 I-UNIT ) (RMK00583) . 【水痕】因TOP 為YCP 近似深黑色水痕可能嚴重，因此指定CC1生產注意W/Q 使用純水與水量控制 (RMK00588) . 【水痕】因YCP 近似深黑色水痕可能嚴重，因此指定CC1生產注意W/Q 使用純水與水量控制 (RMK00596) . 【美加訂單生產注意事項-CCP】1.請烤漆入口依照正背面漆鋼捲投向規定進行鋼捲投入。 (RMK00717) . 【美加訂單生產注意事項-CCP】2.烤漆入口依照鋼捲投向規定進行鋼捲投入。(CR1/CG1 CR2/CG2-->正向入料。CR1/CG2 CR2/CG1-->反向入料) (RMK00717) . 【美加訂單生產注意事項-CCP】3.此訂單背面漆一律採Nature塗裝，塗裝黏度設定40秒以上 (RMK00717) | 訂單:2510EFE012/001 RCL <生產備註> 事項如下 . 【捲取】注意！本單為直立式包裝。禁用STAGGER捲取送包裝！送RCL重處理例外。 (RMK00512) | 訂單:2510EFE012/001 CCPK 無 <生產備註> 事項 | 訂單:2510EFE012/001 CGQC <品檢備註> 事項如下 . 鍍層 AZ150 (含) 以上 , 鋅花等級 C~E 目標D，避免鋅花晶界明顯後續造成烤漆點狀未塗漆。 (RMK00565) | 訂單:2510EFE012/001 CCQC <品檢備註> 事項如下 . 【色差】1.1.此客戶對面漆(非B開頭之色碼)目視色差要求較高,請依限度樣本進行目視色差管制★--->發生過訴賠 (RMK00248) . 【色差】1.2.若針對特殊顏色需特別管理時，請品檢忽略1.1.的規定以特別規定為主 (RMK00248) . 【捲取】注意！本單為直立式包裝。禁用STAGGER捲取送包裝！送RCL重處理例外。 (RMK00512) . 【水痕】因TOP 為YCP 近似深黑色水痕可能嚴重，因此指定CC1生產注意W/Q 使用純水與水量控制 (RMK00588) | 訂單:2510EFE012/001 TOL 無 <生產備註> 事項 |  | 訂單 2510EFE012/001 修改記錄如下: 20250918 10:00:06 (06023) 退火碼: >> H2, 用途碼: >> COG007, 背面標示: >> S000, 訂單背面顏色(五碼): >> BW73Z, 背面漆膜厚: >> NOM, 背面漆塗漆型式幾塗幾烤: >> 2, 鉻酸鹽: >> Z, 訂單厚度: >> 0.02, 訂單重: >> 40, 重量容許率(下限): >> 10, 重量容許率(上限): >> 10, 訂單寬度: >> 43, 鍍製方式: >> AC, 鋼捲內徑: >> 508, 鋼捲下限重: >> 3, 鋼捲上限重: >> 4.5, 壓花條件碼: >> -, 表面花紋: >> R, 綠色識別碼: >> -, 印刷輥號: >> -, 產品代碼: >> PPGL, 皮膜碼: >> -, 單位別: >> I, 油品種類: >> Z, 塗油量: >> Z, 包裝代碼: >> E0 , 保護膜碼: >> -, 客戶試片取樣型式: >> -, 調質碼: >> S, 套筒碼: >> P , 規格: >> A792SSGR80, 製造標準: >> ASTM, 表面處理劑種類: >> Z, 表面處理劑塗佈量: >> Z, 伸長率測試: >> N, 硬度測試碼: >> N, 抗拉強度測試: >> N, 降伏強度測試: >> N, 厚度變異: >> 0, 訂單正面顏色(五碼): >> SYT9P, 正面漆膜厚: >> 25, 正面漆塗漆型式幾塗幾烤: >> 2, 修邊碼: >> Y, 重量碼: >> AW, 鋼捲捲向: >> O, 鍍層碼: >> AZ50, | F:保證1/2 ASTM 厚度公差
PPGL | 2510EFE012/002 |  | 1. 製造標準為MS、ASTM或銷新加坡之訂單，若無技術指定優先用料，請優先使用國內料，勿使用ANFEN (OFP00406)-{.不符.} | 1. 製造標準為MS、ASTM或銷新加坡之訂單，若無技術指定優先用料，請優先使用國內料，勿使用ANFEN (OFP00406)-{.不符.} 2. 【提醒】！本單為直立式包裝，嚴禁鍍鋅或烤漆後以STAGGER捲取 (OFP00451)-{.不符.} 3. ※超耐候一系列用途要確認是否有英制公差需求，有英制公差需求時選配碼用ON027※ (OFP00680)-{.不符.} 4. 此經銷商有簽訂1/2厚度公差保證(無厚度變異),請調整冷軋與鍍鋅厚度公差管制範圍. 保證 ASTM 厚度公差 (OFP00180)-{.不符.} | 訂單:2510EFE012/002 CPL <生產備註> 事項如下 . 除HGI/ HGL 訂單邊緣不噴油. 其餘皆側緣噴油 (RMK00285) . 【美加訂單生產注意事項-CPL】1.客戶美加地區訂單實施修邊刀最大使用顆數上限(20顆) (RMK00717) . 【美加訂單生產注意事項-CPL】2.排程備註:注意修邊品質與毛邊 (RMK00717) . 【美加訂單生產注意事項-CPL】3.去毛邊輥的管制：兩側壓力均設定1.0 kg/cm2 (RMK00717) | 訂單:2510EFE012/002 CR1 <生產備註> 事項如下 . 此經銷商保證平均厚度在1/2厚度公差內，厚度量測NG時，如單位長度符合範圍，請放行 (RMK00402) . 此客戶有保證 全板形 急峻度 ≦ 0.7% ( ≦ 12 I-UNIT ) (RMK00583) . 【美加訂單生產注意事項-CR】1.兩側各加開一個spot cooling增加冷卻效果。 (RMK00717) . 【美加訂單生產注意事項-CR】2.發生毛邊時，請降速生產減輕毛邊程度，暫留討論後再處置。 (RMK00717) | 訂單:2510EFE012/002 CR2 <生產備註> 事項如下 . 此經銷商保證平均厚度在1/2厚度公差內，厚度量測NG時，如單位長度符合範圍，請放行 (RMK00402) . 此客戶有保證 全板形 急峻度 ≦ 0.7% ( ≦ 12 I-UNIT ) (RMK00583) . 【美加訂單生產注意事項-CR】1.兩側各加開一個spot cooling增加冷卻效果。 (RMK00717) . 【美加訂單生產注意事項-CR】2.發生毛邊時，請降速生產減輕毛邊程度，暫留討論後再處置。 (RMK00717) | 訂單:2510EFE012/002 CG1 <生產備註> 事項如下 . 鍍鋅表面不可有鋅痕、壓痕、凹陷、及刮傷 、應變痕等。 (RMK00054) . 此經銷商保證平均厚度在1/2厚度公差內，厚度量測NG時，如單位長度符合範圍，請放行 (RMK00402) . 此客戶有保證 全板形 急峻度 ≦ 0.7% ( ≦ 12 I-UNIT ) (RMK00583) . 【美加訂單生產注意事項-CG1】副操確認完回控制室後，於生產排程鋼號旁簽名紀錄，以利後續追查(該排程生產完，排程單將保留)。 (RMK00717) . 【美加訂單生產注意事項-CG1】中央段副操每顆銲道出Pot時觀察銲道同時，確認Beaver Tail與鋼板接觸之Guide Roll羊毛氈狀況，並適時添加潤滑油(避免乾掉)。 (RMK00717) | 訂單:2510EFE012/002 CG2 <生產備註> 事項如下 . 鍍鋅表面不可有鋅痕、壓痕、凹陷、及刮傷 、應變痕等。 (RMK00054) . 此經銷商保證平均厚度在1/2厚度公差內，厚度量測NG時，如單位長度符合範圍，請放行 (RMK00402) . 此客戶有保證 全板形 急峻度 ≦ 0.7% ( ≦ 12 I-UNIT ) (RMK00583) . 【美加訂單生產注意事項-CG2】1.使用SUB-NOZZLE (RMK00717) | 訂單:2510EFE012/002 CC1 <生產備註> 事項如下 . 正面面漆(20U)及正面總膜厚(25U)要求管制90%以上之膜厚,未達標準降級. (RMK00054) . 若背面面漆(20U)及背面總膜厚(25U)時要求管制90%以上之膜厚,未達標準降級 (RMK00054) . 面漆=18U(90%)~請購基準22U(110%),標準板總膜厚=5+20U(100%面漆). (RMK00054) . 30CM*全寬*留1塊給LAB及1塊給塗料商, (RMK00054) . 【色差】1.1.此客戶對面漆(非B開頭之色碼)目視色差要求較高,請依限度樣本進行目視色差管制★--->發生過訴賠 (RMK00248) . 【色差】1.2.若針對特殊顏色需特別管理時，請品檢忽略1.1.的規定以特別規定為主 (RMK00248) . 此經銷商保證平均厚度在1/2厚度公差內，厚度量測NG時，如單位長度符合範圍，請放行 (RMK00402) . 【捲取】注意！本單為直立式包裝。禁用STAGGER捲取送包裝！送RCL重處理例外。 (RMK00512) . 此客戶有保證 全板形 急峻度 ≦ 0.7% ( ≦ 12 I-UNIT ) (RMK00583) . 【美加訂單生產注意事項-CCP】1.請烤漆入口依照正背面漆鋼捲投向規定進行鋼捲投入。 (RMK00717) . 【美加訂單生產注意事項-CCP】2.烤漆入口依照鋼捲投向規定進行鋼捲投入。(CR1/CG1 CR2/CG2-->正向入料。CR1/CG2 CR2/CG1-->反向入料) (RMK00717) . 【美加訂單生產注意事項-CCP】3.此訂單背面漆一律採Nature塗裝，塗裝黏度設定40秒以上 (RMK00717) | 訂單:2510EFE012/002 CC2 <生產備註> 事項如下 . 正面面漆(20U)及正面總膜厚(25U)要求管制90%以上之膜厚,未達標準降級. (RMK00054) . 若背面面漆(20U)及背面總膜厚(25U)時要求管制90%以上之膜厚,未達標準降級 (RMK00054) . 面漆=18U(90%)~請購基準22U(110%),標準板總膜厚=5+20U(100%面漆). (RMK00054) . 30CM*全寬*留1塊給LAB及1塊給塗料商, (RMK00054) . 【色差】1.1.此客戶對面漆(非B開頭之色碼)目視色差要求較高,請依限度樣本進行目視色差管制★--->發生過訴賠 (RMK00248) . 【色差】1.2.若針對特殊顏色需特別管理時，請品檢忽略1.1.的規定以特別規定為主 (RMK00248) . 此經銷商保證平均厚度在1/2厚度公差內，厚度量測NG時，如單位長度符合範圍，請放行 (RMK00402) . 【捲取】注意！本單為直立式包裝。禁用STAGGER捲取送包裝！送RCL重處理例外。 (RMK00512) . 此客戶有保證 全板形 急峻度 ≦ 0.7% ( ≦ 12 I-UNIT ) (RMK00583) . 【美加訂單生產注意事項-CCP】1.請烤漆入口依照正背面漆鋼捲投向規定進行鋼捲投入。 (RMK00717) . 【美加訂單生產注意事項-CCP】2.烤漆入口依照鋼捲投向規定進行鋼捲投入。(CR1/CG1 CR2/CG2-->正向入料。CR1/CG2 CR2/CG1-->反向入料) (RMK00717) . 【美加訂單生產注意事項-CCP】3.此訂單背面漆一律採Nature塗裝，塗裝黏度設定40秒以上 (RMK00717) | 訂單:2510EFE012/002 RCL <生產備註> 事項如下 . 【捲取】注意！本單為直立式包裝。禁用STAGGER捲取送包裝！送RCL重處理例外。 (RMK00512) | 訂單:2510EFE012/002 CCPK 無 <生產備註> 事項 | 訂單:2510EFE012/002 CGQC 無 <品檢備註> 事項 | 訂單:2510EFE012/002 CCQC <品檢備註> 事項如下 . 【色差】1.1.此客戶對面漆(非B開頭之色碼)目視色差要求較高,請依限度樣本進行目視色差管制★--->發生過訴賠 (RMK00248) . 【色差】1.2.若針對特殊顏色需特別管理時，請品檢忽略1.1.的規定以特別規定為主 (RMK00248) . 【捲取】注意！本單為直立式包裝。禁用STAGGER捲取送包裝！送RCL重處理例外。 (RMK00512) | 訂單:2510EFE012/002 TOL 無 <生產備註> 事項 |  | 訂單 2510EFE012/002 修改記錄如下: 20250918 10:00:10 (06023) 退火碼: >> S1, 用途碼: >> COG003, 背面標示: >> S000, 訂單背面顏色(五碼): >> BW73Z, 背面漆膜厚: >> NOM, 背面漆塗漆型式幾塗幾烤: >> 2, 鉻酸鹽: >> Z, 訂單厚度: >> 0.02, 訂單重: >> 40, 重量容許率(下限): >> 10, 重量容許率(上限): >> 10, 訂單寬度: >> 48, 鍍製方式: >> AC, 鋼捲內徑: >> 508, 鋼捲下限重: >> 3, 鋼捲上限重: >> 4.5, 壓花條件碼: >> -, 表面花紋: >> R, 綠色識別碼: >> -, 印刷輥號: >> -, 產品代碼: >> PPGL, 皮膜碼: >> -, 單位別: >> I, 油品種類: >> Z, 塗油量: >> Z, 包裝代碼: >> E0 , 保護膜碼: >> -, 客戶試片取樣型式: >> -, 調質碼: >> S, 套筒碼: >> P , 規格: >> A792SSGR33, 製造標準: >> ASTM, 表面處理劑種類: >> Z, 表面處理劑塗佈量: >> Z, 伸長率測試: >> N, 硬度測試碼: >> N, 抗拉強度測試: >> N, 降伏強度測試: >> N, 厚度變異: >> 0, 訂單正面顏色(五碼): >> SBH16, 正面漆膜厚: >> 25, 正面漆塗漆型式幾塗幾烤: >> 2, 修邊碼: >> Y, 重量碼: >> AW, 鋼捲捲向: >> O, 鍍層碼: >> AZ50, | F:保證1/2 ASTM 厚度公差
PPGL | 2510EFE012/003 |  | 1. 製造標準為MS、ASTM或銷新加坡之訂單，若無技術指定優先用料，請優先使用國內料，勿使用ANFEN (OFP00406)-{.不符.} | 1. 製造標準為MS、ASTM或銷新加坡之訂單，若無技術指定優先用料，請優先使用國內料，勿使用ANFEN (OFP00406)-{.不符.} 2. 【提醒】！本單為直立式包裝，嚴禁鍍鋅或烤漆後以STAGGER捲取 (OFP00451)-{.不符.} 3. ※超耐候一系列用途要確認是否有英制公差需求，有英制公差需求時選配碼用ON027※ (OFP00680)-{.不符.} 4. 此經銷商有簽訂1/2厚度公差保證(無厚度變異),請調整冷軋與鍍鋅厚度公差管制範圍. 保證 ASTM 厚度公差 (OFP00180)-{.不符.} | 訂單:2510EFE012/003 CPL <生產備註> 事項如下 . 除HGI/ HGL 訂單邊緣不噴油. 其餘皆側緣噴油 (RMK00285) . 【美加訂單生產注意事項-CPL】1.客戶美加地區訂單實施修邊刀最大使用顆數上限(20顆) (RMK00717) . 【美加訂單生產注意事項-CPL】2.排程備註:注意修邊品質與毛邊 (RMK00717) . 【美加訂單生產注意事項-CPL】3.去毛邊輥的管制：兩側壓力均設定1.0 kg/cm2 (RMK00717) | 訂單:2510EFE012/003 CR1 <生產備註> 事項如下 . 此經銷商保證平均厚度在1/2厚度公差內，厚度量測NG時，如單位長度符合範圍，請放行 (RMK00402) . 此客戶有保證 全板形 急峻度 ≦ 0.7% ( ≦ 12 I-UNIT ) (RMK00583) . 【美加訂單生產注意事項-CR】1.兩側各加開一個spot cooling增加冷卻效果。 (RMK00717) . 【美加訂單生產注意事項-CR】2.發生毛邊時，請降速生產減輕毛邊程度，暫留討論後再處置。 (RMK00717) | 訂單:2510EFE012/003 CR2 <生產備註> 事項如下 . 此經銷商保證平均厚度在1/2厚度公差內，厚度量測NG時，如單位長度符合範圍，請放行 (RMK00402) . 此客戶有保證 全板形 急峻度 ≦ 0.7% ( ≦ 12 I-UNIT ) (RMK00583) . 【美加訂單生產注意事項-CR】1.兩側各加開一個spot cooling增加冷卻效果。 (RMK00717) . 【美加訂單生產注意事項-CR】2.發生毛邊時，請降速生產減輕毛邊程度，暫留討論後再處置。 (RMK00717) | 訂單:2510EFE012/003 CG1 <生產備註> 事項如下 . 鍍鋅表面不可有鋅痕、壓痕、凹陷、及刮傷 、應變痕等。 (RMK00054) . 此經銷商保證平均厚度在1/2厚度公差內，厚度量測NG時，如單位長度符合範圍，請放行 (RMK00402) . 此客戶有保證 全板形 急峻度 ≦ 0.7% ( ≦ 12 I-UNIT ) (RMK00583) . 【美加訂單生產注意事項-CG1】副操確認完回控制室後，於生產排程鋼號旁簽名紀錄，以利後續追查(該排程生產完，排程單將保留)。 (RMK00717) . 【美加訂單生產注意事項-CG1】中央段副操每顆銲道出Pot時觀察銲道同時，確認Beaver Tail與鋼板接觸之Guide Roll羊毛氈狀況，並適時添加潤滑油(避免乾掉)。 (RMK00717) | 訂單:2510EFE012/003 CG2 <生產備註> 事項如下 . 鍍鋅表面不可有鋅痕、壓痕、凹陷、及刮傷 、應變痕等。 (RMK00054) . 此經銷商保證平均厚度在1/2厚度公差內，厚度量測NG時，如單位長度符合範圍，請放行 (RMK00402) . 此客戶有保證 全板形 急峻度 ≦ 0.7% ( ≦ 12 I-UNIT ) (RMK00583) . 【美加訂單生產注意事項-CG2】1.使用SUB-NOZZLE (RMK00717) | 訂單:2510EFE012/003 CC1 <生產備註> 事項如下 . 正面面漆(20U)及正面總膜厚(25U)要求管制90%以上之膜厚,未達標準降級. (RMK00054) . 若背面面漆(20U)及背面總膜厚(25U)時要求管制90%以上之膜厚,未達標準降級 (RMK00054) . 面漆=18U(90%)~請購基準22U(110%),標準板總膜厚=5+20U(100%面漆). (RMK00054) . 30CM*全寬*留1塊給LAB及1塊給塗料商, (RMK00054) . 【色差】1.1.此客戶對面漆(非B開頭之色碼)目視色差要求較高,請依限度樣本進行目視色差管制★--->發生過訴賠 (RMK00248) . 【色差】1.2.若針對特殊顏色需特別管理時，請品檢忽略1.1.的規定以特別規定為主 (RMK00248) . 此經銷商保證平均厚度在1/2厚度公差內，厚度量測NG時，如單位長度符合範圍，請放行 (RMK00402) . 【捲取】注意！本單為直立式包裝。禁用STAGGER捲取送包裝！送RCL重處理例外。 (RMK00512) . 此客戶有保證 全板形 急峻度 ≦ 0.7% ( ≦ 12 I-UNIT ) (RMK00583) . 【美加訂單生產注意事項-CCP】1.請烤漆入口依照正背面漆鋼捲投向規定進行鋼捲投入。 (RMK00717) . 【美加訂單生產注意事項-CCP】2.烤漆入口依照鋼捲投向規定進行鋼捲投入。(CR1/CG1 CR2/CG2-->正向入料。CR1/CG2 CR2/CG1-->反向入料) (RMK00717) . 【美加訂單生產注意事項-CCP】3.此訂單背面漆一律採Nature塗裝，塗裝黏度設定40秒以上 (RMK00717) | 訂單:2510EFE012/003 CC2 <生產備註> 事項如下 . 正面面漆(20U)及正面總膜厚(25U)要求管制90%以上之膜厚,未達標準降級. (RMK00054) . 若背面面漆(20U)及背面總膜厚(25U)時要求管制90%以上之膜厚,未達標準降級 (RMK00054) . 面漆=18U(90%)~請購基準22U(110%),標準板總膜厚=5+20U(100%面漆). (RMK00054) . 30CM*全寬*留1塊給LAB及1塊給塗料商, (RMK00054) . 【色差】1.1.此客戶對面漆(非B開頭之色碼)目視色差要求較高,請依限度樣本進行目視色差管制★--->發生過訴賠 (RMK00248) . 【色差】1.2.若針對特殊顏色需特別管理時，請品檢忽略1.1.的規定以特別規定為主 (RMK00248) . 此經銷商保證平均厚度在1/2厚度公差內，厚度量測NG時，如單位長度符合範圍，請放行 (RMK00402) . 【捲取】注意！本單為直立式包裝。禁用STAGGER捲取送包裝！送RCL重處理例外。 (RMK00512) . 此客戶有保證 全板形 急峻度 ≦ 0.7% ( ≦ 12 I-UNIT ) (RMK00583) . 【美加訂單生產注意事項-CCP】1.請烤漆入口依照正背面漆鋼捲投向規定進行鋼捲投入。 (RMK00717) . 【美加訂單生產注意事項-CCP】2.烤漆入口依照鋼捲投向規定進行鋼捲投入。(CR1/CG1 CR2/CG2-->正向入料。CR1/CG2 CR2/CG1-->反向入料) (RMK00717) . 【美加訂單生產注意事項-CCP】3.此訂單背面漆一律採Nature塗裝，塗裝黏度設定40秒以上 (RMK00717) | 訂單:2510EFE012/003 RCL <生產備註> 事項如下 . 【捲取】注意！本單為直立式包裝。禁用STAGGER捲取送包裝！送RCL重處理例外。 (RMK00512) | 訂單:2510EFE012/003 CCPK 無 <生產備註> 事項 | 訂單:2510EFE012/003 CGQC 無 <品檢備註> 事項 | 訂單:2510EFE012/003 CCQC <品檢備註> 事項如下 . 【色差】1.1.此客戶對面漆(非B開頭之色碼)目視色差要求較高,請依限度樣本進行目視色差管制★--->發生過訴賠 (RMK00248) . 【色差】1.2.若針對特殊顏色需特別管理時，請品檢忽略1.1.的規定以特別規定為主 (RMK00248) . 【捲取】注意！本單為直立式包裝。禁用STAGGER捲取送包裝！送RCL重處理例外。 (RMK00512) | 訂單:2510EFE012/003 TOL 無 <生產備註> 事項 |  | 訂單 2510EFE012/003 修改記錄如下: 20250918 10:00:13 (06023) 退火碼: >> S1, 用途碼: >> COG003, 背面標示: >> S000, 訂單背面顏色(五碼): >> BW73Z, 背面漆膜厚: >> NOM, 背面漆塗漆型式幾塗幾烤: >> 2, 鉻酸鹽: >> Z, 訂單厚度: >> 0.02, 訂單重: >> 40, 重量容許率(下限): >> 10, 重量容許率(上限): >> 10, 訂單寬度: >> 48, 鍍製方式: >> AC, 鋼捲內徑: >> 508, 鋼捲下限重: >> 3, 鋼捲上限重: >> 4.5, 壓花條件碼: >> -, 表面花紋: >> R, 綠色識別碼: >> -, 印刷輥號: >> -, 產品代碼: >> PPGL, 皮膜碼: >> -, 單位別: >> I, 油品種類: >> Z, 塗油量: >> Z, 包裝代碼: >> E0 , 保護膜碼: >> -, 客戶試片取樣型式: >> -, 調質碼: >> S, 套筒碼: >> P , 規格: >> A792SSGR33, 製造標準: >> ASTM, 表面處理劑種類: >> Z, 表面處理劑塗佈量: >> Z, 伸長率測試: >> N, 硬度測試碼: >> N, 抗拉強度測試: >> N, 降伏強度測試: >> N, 厚度變異: >> 0, 訂單正面顏色(五碼): >> SBH78, 正面漆膜厚: >> 25, 正面漆塗漆型式幾塗幾烤: >> 2, 修邊碼: >> Y, 重量碼: >> AW, 鋼捲捲向: >> O, 鍍層碼: >> AZ50, | F:保證1/2 ASTM 厚度公差
PPGL | 2510EFE012/005 | 1. ●依旭台背面（正面漆塗料）發泡黏著性不佳（CC250503），要確認背面是否要發泡● (OFP00739)-{.不符.} | 1. 製造標準為MS、ASTM或銷新加坡之訂單，若無技術指定優先用料，請優先使用國內料，勿使用ANFEN (OFP00406)-{.不符.} | 1. 製造標準為MS、ASTM或銷新加坡之訂單，若無技術指定優先用料，請優先使用國內料，勿使用ANFEN (OFP00406)-{.不符.} 2. 【提醒】！本單為直立式包裝，嚴禁鍍鋅或烤漆後以STAGGER捲取 (OFP00451)-{.不符.} 3. ※超耐候一系列用途要確認是否有英制公差需求，有英制公差需求時選配碼用ON027※ (OFP00680)-{.不符.} 4. ●依旭台背面（正面漆塗料）發泡黏著性不佳（CC250503），要確認背面是否要發泡● (OFP00739)-{.不符.} 5. 此經銷商有簽訂1/2厚度公差保證(無厚度變異),請調整冷軋與鍍鋅厚度公差管制範圍. 保證 ASTM 厚度公差 (OFP00180)-{.不符.} | 訂單:2510EFE012/005 CPL <生產備註> 事項如下 . 本單為烤漆背面大於等於25μ塗裝，軋延後不允許毛邊，請CPL注意修邊狀況 (RMK00124) . 【邊緣品質】此為烤漆背面25μ訂單，請加強檢視鋼捲：邊緣殘剪、側緣鋅渣或毛邊，因為會導致烤漆背面漆轉印正面 (RMK00126) . 除HGI/ HGL 訂單邊緣不噴油. 其餘皆側緣噴油 (RMK00285) . 【美加訂單生產注意事項-CPL】1.客戶美加地區訂單實施修邊刀最大使用顆數上限(20顆) (RMK00717) . 【美加訂單生產注意事項-CPL】2.排程備註:注意修邊品質與毛邊 (RMK00717) . 【美加訂單生產注意事項-CPL】3.去毛邊輥的管制：兩側壓力均設定1.0 kg/cm2 (RMK00717) | 訂單:2510EFE012/005 CR1 <生產備註> 事項如下 . 【邊緣品質】此為烤漆背面25μ訂單，請加強檢視鋼捲：邊緣殘剪、側緣鋅渣或毛邊，因為會導致烤漆背面漆轉印正面 (RMK00126) . 此經銷商保證平均厚度在1/2厚度公差內，厚度量測NG時，如單位長度符合範圍，請放行 (RMK00402) . 此客戶有保證 全板形 急峻度 ≦ 0.7% ( ≦ 12 I-UNIT ) (RMK00583) . 【美加訂單生產注意事項-CR】1.兩側各加開一個spot cooling增加冷卻效果。 (RMK00717) . 【美加訂單生產注意事項-CR】2.發生毛邊時，請降速生產減輕毛邊程度，暫留討論後再處置。 (RMK00717) | 訂單:2510EFE012/005 CR2 <生產備註> 事項如下 . 【邊緣品質】此為烤漆背面25μ訂單，請加強檢視鋼捲：邊緣殘剪、側緣鋅渣或毛邊，因為會導致烤漆背面漆轉印正面 (RMK00126) . 此經銷商保證平均厚度在1/2厚度公差內，厚度量測NG時，如單位長度符合範圍，請放行 (RMK00402) . 此客戶有保證 全板形 急峻度 ≦ 0.7% ( ≦ 12 I-UNIT ) (RMK00583) . 【美加訂單生產注意事項-CR】1.兩側各加開一個spot cooling增加冷卻效果。 (RMK00717) . 【美加訂單生產注意事項-CR】2.發生毛邊時，請降速生產減輕毛邊程度，暫留討論後再處置。 (RMK00717) | 訂單:2510EFE012/005 CG1 <生產備註> 事項如下 . 鍍鋅表面不可有鋅痕、壓痕、凹陷、及刮傷 、應變痕等。 (RMK00054) . 【邊緣品質】此為烤漆背面25μ訂單，請加強檢視鋼捲：邊緣殘剪、側緣鋅渣或毛邊，因為會導致烤漆背面漆轉印正面 (RMK00126) . 本單於烤漆正背面都塗裝正面漆，因此鍍鋅請管制背面表面品質比照正面 (RMK00363) . 此經銷商保證平均厚度在1/2厚度公差內，厚度量測NG時，如單位長度符合範圍，請放行 (RMK00402) . 此客戶有保證 全板形 急峻度 ≦ 0.7% ( ≦ 12 I-UNIT ) (RMK00583) . 【美加訂單生產注意事項-CG1】副操確認完回控制室後，於生產排程鋼號旁簽名紀錄，以利後續追查(該排程生產完，排程單將保留)。 (RMK00717) . 【美加訂單生產注意事項-CG1】中央段副操每顆銲道出Pot時觀察銲道同時，確認Beaver Tail與鋼板接觸之Guide Roll羊毛氈狀況，並適時添加潤滑油(避免乾掉)。 (RMK00717) | 訂單:2510EFE012/005 CG2 <生產備註> 事項如下 . 鍍鋅表面不可有鋅痕、壓痕、凹陷、及刮傷 、應變痕等。 (RMK00054) . 【邊緣品質】此為烤漆背面25μ訂單，請加強檢視鋼捲：邊緣殘剪、側緣鋅渣或毛邊，因為會導致烤漆背面漆轉印正面 (RMK00126) . 本單於烤漆正背面都塗裝正面漆，因此鍍鋅請管制背面表面品質比照正面 (RMK00363) . 此經銷商保證平均厚度在1/2厚度公差內，厚度量測NG時，如單位長度符合範圍，請放行 (RMK00402) . 此客戶有保證 全板形 急峻度 ≦ 0.7% ( ≦ 12 I-UNIT ) (RMK00583) . 【美加訂單生產注意事項-CG2】1.使用SUB-NOZZLE (RMK00717) | 訂單:2510EFE012/005 CC1 <生產備註> 事項如下 . 正面面漆(20U)及正面總膜厚(25U)要求管制90%以上之膜厚,未達標準降級. (RMK00054) . 若背面面漆(20U)及背面總膜厚(25U)時要求管制90%以上之膜厚,未達標準降級 (RMK00054) . 面漆=18U(90%)~請購基準22U(110%),標準板總膜厚=5+20U(100%面漆). (RMK00054) . 30CM*全寬*留1塊給LAB及1塊給塗料商, (RMK00054) . 【邊緣品質】此為烤漆背面25μ訂單，請加強檢視鋼捲：邊緣殘剪、側緣鋅渣或毛邊，因為會導致烤漆背面漆轉印正面 (RMK00126) . 【色差】1.1.此客戶對面漆(非B開頭之色碼)目視色差要求較高,請依限度樣本進行目視色差管制★--->發生過訴賠 (RMK00248) . 【色差】1.2.若針對特殊顏色需特別管理時，請品檢忽略1.1.的規定以特別規定為主 (RMK00248) . 此經銷商保證平均厚度在1/2厚度公差內，厚度量測NG時，如單位長度符合範圍，請放行 (RMK00402) . 【捲取】注意！本單為直立式包裝。禁用STAGGER捲取送包裝！送RCL重處理例外。 (RMK00512) . 此客戶有保證 全板形 急峻度 ≦ 0.7% ( ≦ 12 I-UNIT ) (RMK00583) . 【水痕】因TOP 為YCP 近似深黑色水痕可能嚴重，因此指定CC1生產注意W/Q 使用純水與水量控制 (RMK00588) . 【水痕】因BACK 為YCP 近似深黑色水痕可能嚴重，因此指定CC1生產注意W/Q 使用純水與水量控制 (RMK00589) . 【水痕】因YCP 近似深黑色水痕可能嚴重，因此指定CC1生產注意W/Q 使用純水與水量控制 (RMK00596) . 【美加訂單生產注意事項-CCP】1.請烤漆入口依照正背面漆鋼捲投向規定進行鋼捲投入。 (RMK00717) . 【美加訂單生產注意事項-CCP】2.烤漆入口依照鋼捲投向規定進行鋼捲投入。(CR1/CG1 CR2/CG2-->正向入料。CR1/CG2 CR2/CG1-->反向入料) (RMK00717) . 【美加訂單生產注意事項-CCP】3.此訂單背面漆一律採Nature塗裝，塗裝黏度設定40秒以上 (RMK00717) | 訂單:2510EFE012/005 CC2 <生產備註> 事項如下 . 正面面漆(20U)及正面總膜厚(25U)要求管制90%以上之膜厚,未達標準降級. (RMK00054) . 若背面面漆(20U)及背面總膜厚(25U)時要求管制90%以上之膜厚,未達標準降級 (RMK00054) . 面漆=18U(90%)~請購基準22U(110%),標準板總膜厚=5+20U(100%面漆). (RMK00054) . 30CM*全寬*留1塊給LAB及1塊給塗料商, (RMK00054) . 【邊緣品質】此為烤漆背面25μ訂單，請加強檢視鋼捲：邊緣殘剪、側緣鋅渣或毛邊，因為會導致烤漆背面漆轉印正面 (RMK00126) . 【色差】1.1.此客戶對面漆(非B開頭之色碼)目視色差要求較高,請依限度樣本進行目視色差管制★--->發生過訴賠 (RMK00248) . 【色差】1.2.若針對特殊顏色需特別管理時，請品檢忽略1.1.的規定以特別規定為主 (RMK00248) . 此經銷商保證平均厚度在1/2厚度公差內，厚度量測NG時，如單位長度符合範圍，請放行 (RMK00402) . 【捲取】注意！本單為直立式包裝。禁用STAGGER捲取送包裝！送RCL重處理例外。 (RMK00512) . 此客戶有保證 全板形 急峻度 ≦ 0.7% ( ≦ 12 I-UNIT ) (RMK00583) . 【水痕】因TOP 為YCP 近似深黑色水痕可能嚴重，因此指定CC1生產注意W/Q 使用純水與水量控制 (RMK00588) . 【水痕】因BACK 為YCP 近似深黑色水痕可能嚴重，因此指定CC1生產注意W/Q 使用純水與水量控制 (RMK00589) . 【水痕】因YCP 近似深黑色水痕可能嚴重，因此指定CC1生產注意W/Q 使用純水與水量控制 (RMK00596) . 【美加訂單生產注意事項-CCP】1.請烤漆入口依照正背面漆鋼捲投向規定進行鋼捲投入。 (RMK00717) . 【美加訂單生產注意事項-CCP】2.烤漆入口依照鋼捲投向規定進行鋼捲投入。(CR1/CG1 CR2/CG2-->正向入料。CR1/CG2 CR2/CG1-->反向入料) (RMK00717) . 【美加訂單生產注意事項-CCP】3.此訂單背面漆一律採Nature塗裝，塗裝黏度設定40秒以上 (RMK00717) | 訂單:2510EFE012/005 RCL <生產備註> 事項如下 . 【捲取】注意！本單為直立式包裝。禁用STAGGER捲取送包裝！送RCL重處理例外。 (RMK00512) | 訂單:2510EFE012/005 CCPK 無 <生產備註> 事項 | 訂單:2510EFE012/005 CGQC <品檢備註> 事項如下 . 【邊緣品質】此為烤漆背面25μ訂單，請加強檢視鋼捲：邊緣殘剪、側緣鋅渣或毛邊，因為會導致烤漆背面漆轉印正面 (RMK00126) . 本單於烤漆正背面都塗裝正面漆，因此鍍鋅請管制背面表面品質比照正面 (RMK00363) | 訂單:2510EFE012/005 CCQC <品檢備註> 事項如下 . 【邊緣品質】此為烤漆背面25μ訂單，請加強檢視鋼捲：邊緣殘剪、側緣鋅渣或毛邊，因為會導致烤漆背面漆轉印正面 (RMK00126) . 【色差】1.1.此客戶對面漆(非B開頭之色碼)目視色差要求較高,請依限度樣本進行目視色差管制★--->發生過訴賠 (RMK00248) . 【色差】1.2.若針對特殊顏色需特別管理時，請品檢忽略1.1.的規定以特別規定為主 (RMK00248) . 【捲取】注意！本單為直立式包裝。禁用STAGGER捲取送包裝！送RCL重處理例外。 (RMK00512) . 【水痕】因TOP 為YCP 近似深黑色水痕可能嚴重，因此指定CC1生產注意W/Q 使用純水與水量控制 (RMK00588) . 【水痕】因BACK 為YCP 近似深黑色水痕可能嚴重，因此指定CC1生產注意W/Q 使用純水與水量控制 (RMK00589) | 訂單:2510EFE012/005 TOL 無 <生產備註> 事項 |  | 訂單 2510EFE012/005 修改記錄如下: 20250918 10:00:18 (06023) 退火碼: >> S1, 用途碼: >> COG007, 背面標示: >> S000, 訂單背面顏色(五碼): >> SYT9P, 背面漆膜厚: >> 25, 背面漆塗漆型式幾塗幾烤: >> 2, 鉻酸鹽: >> Z, 訂單厚度: >> 0.02, 訂單重: >> 120, 重量容許率(下限): >> 10, 重量容許率(上限): >> 10, 訂單寬度: >> 48, 鍍製方式: >> AC, 鋼捲內徑: >> 508, 鋼捲下限重: >> 3, 鋼捲上限重: >> 4.5, 壓花條件碼: >> -, 表面花紋: >> R, 綠色識別碼: >> -, 印刷輥號: >> -, 產品代碼: >> PPGL, 皮膜碼: >> -, 單位別: >> I, 油品種類: >> Z, 塗油量: >> Z, 包裝代碼: >> E0 , 保護膜碼: >> -, 客戶試片取樣型式: >> -, 調質碼: >> S, 套筒碼: >> P , 規格: >> A792SSGR33, 製造標準: >> ASTM, 表面處理劑種類: >> Z, 表面處理劑塗佈量: >> Z, 伸長率測試: >> N, 硬度測試碼: >> N, 抗拉強度測試: >> N, 降伏強度測試: >> N, 厚度變異: >> 0, 訂單正面顏色(五碼): >> SYT9P, 正面漆膜厚: >> 25, 正面漆塗漆型式幾塗幾烤: >> 2, 修邊碼: >> Y, 重量碼: >> AW, 鋼捲捲向: >> O, 鍍層碼: >> AZ50, | F:保證1/2 ASTM 厚度公差 | [訂單訊息通知] 2025/09/24 上午 09:01:49 *** (秦大維 >> 通知 >> Patty Wu) 訊息 : 提醒 ITEM4＆5長一樣訂單重量也一樣 [訂單訊息通知] 2025/09/24 上午 09:24:50 *** (吳佩婷 >> 通知 >> Edwy Chin) 訊息 : 確認過合約，四是單面，五是雙正面，謝謝大維哥提醒!
PPGL | 2510EFE012/006 | 1. ●依旭台背面（正面漆塗料）發泡黏著性不佳（CC250503），要確認背面是否要發泡● (OFP00739)-{.不符.} | 1. 製造標準為MS、ASTM或銷新加坡之訂單，若無技術指定優先用料，請優先使用國內料，勿使用ANFEN (OFP00406)-{.不符.} | 1. 製造標準為MS、ASTM或銷新加坡之訂單，若無技術指定優先用料，請優先使用國內料，勿使用ANFEN (OFP00406)-{.不符.} 2. 【提醒】！本單為直立式包裝，嚴禁鍍鋅或烤漆後以STAGGER捲取 (OFP00451)-{.不符.} 3. ※超耐候一系列用途要確認是否有英制公差需求，有英制公差需求時選配碼用ON027※ (OFP00680)-{.不符.} 4. ●依旭台背面（正面漆塗料）發泡黏著性不佳（CC250503），要確認背面是否要發泡● (OFP00739)-{.不符.} 5. 此經銷商有簽訂1/2厚度公差保證(無厚度變異),請調整冷軋與鍍鋅厚度公差管制範圍. 保證 ASTM 厚度公差 (OFP00180)-{.不符.} | 訂單:2510EFE012/006 CPL <生產備註> 事項如下 . 本單為烤漆背面大於等於25μ塗裝，軋延後不允許毛邊，請CPL注意修邊狀況 (RMK00124) . 【邊緣品質】此為烤漆背面25μ訂單，請加強檢視鋼捲：邊緣殘剪、側緣鋅渣或毛邊，因為會導致烤漆背面漆轉印正面 (RMK00126) . 除HGI/ HGL 訂單邊緣不噴油. 其餘皆側緣噴油 (RMK00285) . 【美加訂單生產注意事項-CPL】1.客戶美加地區訂單實施修邊刀最大使用顆數上限(20顆) (RMK00717) . 【美加訂單生產注意事項-CPL】2.排程備註:注意修邊品質與毛邊 (RMK00717) . 【美加訂單生產注意事項-CPL】3.去毛邊輥的管制：兩側壓力均設定1.0 kg/cm2 (RMK00717) | 訂單:2510EFE012/006 CR1 <生產備註> 事項如下 . 【邊緣品質】此為烤漆背面25μ訂單，請加強檢視鋼捲：邊緣殘剪、側緣鋅渣或毛邊，因為會導致烤漆背面漆轉印正面 (RMK00126) . 此經銷商保證平均厚度在1/2厚度公差內，厚度量測NG時，如單位長度符合範圍，請放行 (RMK00402) . 此客戶有保證 全板形 急峻度 ≦ 0.7% ( ≦ 12 I-UNIT ) (RMK00583) . 【美加訂單生產注意事項-CR】1.兩側各加開一個spot cooling增加冷卻效果。 (RMK00717) . 【美加訂單生產注意事項-CR】2.發生毛邊時，請降速生產減輕毛邊程度，暫留討論後再處置。 (RMK00717) | 訂單:2510EFE012/006 CR2 <生產備註> 事項如下 . 【邊緣品質】此為烤漆背面25μ訂單，請加強檢視鋼捲：邊緣殘剪、側緣鋅渣或毛邊，因為會導致烤漆背面漆轉印正面 (RMK00126) . 此經銷商保證平均厚度在1/2厚度公差內，厚度量測NG時，如單位長度符合範圍，請放行 (RMK00402) . 此客戶有保證 全板形 急峻度 ≦ 0.7% ( ≦ 12 I-UNIT ) (RMK00583) . 【美加訂單生產注意事項-CR】1.兩側各加開一個spot cooling增加冷卻效果。 (RMK00717) . 【美加訂單生產注意事項-CR】2.發生毛邊時，請降速生產減輕毛邊程度，暫留討論後再處置。 (RMK00717) | 訂單:2510EFE012/006 CG1 <生產備註> 事項如下 . 鍍鋅表面不可有鋅痕、壓痕、凹陷、及刮傷 、應變痕等。 (RMK00054) . 【邊緣品質】此為烤漆背面25μ訂單，請加強檢視鋼捲：邊緣殘剪、側緣鋅渣或毛邊，因為會導致烤漆背面漆轉印正面 (RMK00126) . 本單於烤漆正背面都塗裝正面漆，因此鍍鋅請管制背面表面品質比照正面 (RMK00363) . 此經銷商保證平均厚度在1/2厚度公差內，厚度量測NG時，如單位長度符合範圍，請放行 (RMK00402) . 此客戶有保證 全板形 急峻度 ≦ 0.7% ( ≦ 12 I-UNIT ) (RMK00583) . 【美加訂單生產注意事項-CG1】副操確認完回控制室後，於生產排程鋼號旁簽名紀錄，以利後續追查(該排程生產完，排程單將保留)。 (RMK00717) . 【美加訂單生產注意事項-CG1】中央段副操每顆銲道出Pot時觀察銲道同時，確認Beaver Tail與鋼板接觸之Guide Roll羊毛氈狀況，並適時添加潤滑油(避免乾掉)。 (RMK00717) | 訂單:2510EFE012/006 CG2 <生產備註> 事項如下 . 鍍鋅表面不可有鋅痕、壓痕、凹陷、及刮傷 、應變痕等。 (RMK00054) . 【邊緣品質】此為烤漆背面25μ訂單，請加強檢視鋼捲：邊緣殘剪、側緣鋅渣或毛邊，因為會導致烤漆背面漆轉印正面 (RMK00126) . 本單於烤漆正背面都塗裝正面漆，因此鍍鋅請管制背面表面品質比照正面 (RMK00363) . 此經銷商保證平均厚度在1/2厚度公差內，厚度量測NG時，如單位長度符合範圍，請放行 (RMK00402) . 此客戶有保證 全板形 急峻度 ≦ 0.7% ( ≦ 12 I-UNIT ) (RMK00583) . 【美加訂單生產注意事項-CG2】1.使用SUB-NOZZLE (RMK00717) | 訂單:2510EFE012/006 CC1 <生產備註> 事項如下 . 正面面漆(20U)及正面總膜厚(25U)要求管制90%以上之膜厚,未達標準降級. (RMK00054) . 若背面面漆(20U)及背面總膜厚(25U)時要求管制90%以上之膜厚,未達標準降級 (RMK00054) . 面漆=18U(90%)~請購基準22U(110%),標準板總膜厚=5+20U(100%面漆). (RMK00054) . 30CM*全寬*留1塊給LAB及1塊給塗料商, (RMK00054) . 【邊緣品質】此為烤漆背面25μ訂單，請加強檢視鋼捲：邊緣殘剪、側緣鋅渣或毛邊，因為會導致烤漆背面漆轉印正面 (RMK00126) . 【色差】1.1.此客戶對面漆(非B開頭之色碼)目視色差要求較高,請依限度樣本進行目視色差管制★--->發生過訴賠 (RMK00248) . 【色差】1.2.若針對特殊顏色需特別管理時，請品檢忽略1.1.的規定以特別規定為主 (RMK00248) . 此經銷商保證平均厚度在1/2厚度公差內，厚度量測NG時，如單位長度符合範圍，請放行 (RMK00402) . 【捲取】注意！本單為直立式包裝。禁用STAGGER捲取送包裝！送RCL重處理例外。 (RMK00512) . 【抽氣量】白色系在CC1生產時,FINISH抽氣量請設定250,如生產中發生色差b值異常升高,請股長再加大抽氣量因應 (RMK00560) . 此客戶有保證 全板形 急峻度 ≦ 0.7% ( ≦ 12 I-UNIT ) (RMK00583) . 【美加訂單生產注意事項-CCP】1.請烤漆入口依照正背面漆鋼捲投向規定進行鋼捲投入。 (RMK00717) . 【美加訂單生產注意事項-CCP】2.烤漆入口依照鋼捲投向規定進行鋼捲投入。(CR1/CG1 CR2/CG2-->正向入料。CR1/CG2 CR2/CG1-->反向入料) (RMK00717) . 【美加訂單生產注意事項-CCP】3.此訂單背面漆一律採Nature塗裝，塗裝黏度設定40秒以上 (RMK00717) | 訂單:2510EFE012/006 CC2 <生產備註> 事項如下 . 正面面漆(20U)及正面總膜厚(25U)要求管制90%以上之膜厚,未達標準降級. (RMK00054) . 若背面面漆(20U)及背面總膜厚(25U)時要求管制90%以上之膜厚,未達標準降級 (RMK00054) . 面漆=18U(90%)~請購基準22U(110%),標準板總膜厚=5+20U(100%面漆). (RMK00054) . 30CM*全寬*留1塊給LAB及1塊給塗料商, (RMK00054) . 【邊緣品質】此為烤漆背面25μ訂單，請加強檢視鋼捲：邊緣殘剪、側緣鋅渣或毛邊，因為會導致烤漆背面漆轉印正面 (RMK00126) . 【色差】1.1.此客戶對面漆(非B開頭之色碼)目視色差要求較高,請依限度樣本進行目視色差管制★--->發生過訴賠 (RMK00248) . 【色差】1.2.若針對特殊顏色需特別管理時，請品檢忽略1.1.的規定以特別規定為主 (RMK00248) . 此經銷商保證平均厚度在1/2厚度公差內，厚度量測NG時，如單位長度符合範圍，請放行 (RMK00402) . 【捲取】注意！本單為直立式包裝。禁用STAGGER捲取送包裝！送RCL重處理例外。 (RMK00512) . 【抽氣量】白色系在CC1生產時,FINISH抽氣量請設定250,如生產中發生色差b值異常升高,請股長再加大抽氣量因應 (RMK00560) . 此客戶有保證 全板形 急峻度 ≦ 0.7% ( ≦ 12 I-UNIT ) (RMK00583) . 【美加訂單生產注意事項-CCP】1.請烤漆入口依照正背面漆鋼捲投向規定進行鋼捲投入。 (RMK00717) . 【美加訂單生產注意事項-CCP】2.烤漆入口依照鋼捲投向規定進行鋼捲投入。(CR1/CG1 CR2/CG2-->正向入料。CR1/CG2 CR2/CG1-->反向入料) (RMK00717) . 【美加訂單生產注意事項-CCP】3.此訂單背面漆一律採Nature塗裝，塗裝黏度設定40秒以上 (RMK00717) | 訂單:2510EFE012/006 RCL <生產備註> 事項如下 . 【捲取】注意！本單為直立式包裝。禁用STAGGER捲取送包裝！送RCL重處理例外。 (RMK00512) | 訂單:2510EFE012/006 CCPK 無 <生產備註> 事項 | 訂單:2510EFE012/006 CGQC <品檢備註> 事項如下 . 【邊緣品質】此為烤漆背面25μ訂單，請加強檢視鋼捲：邊緣殘剪、側緣鋅渣或毛邊，因為會導致烤漆背面漆轉印正面 (RMK00126) . 本單於烤漆正背面都塗裝正面漆，因此鍍鋅請管制背面表面品質比照正面 (RMK00363) | 訂單:2510EFE012/006 CCQC <品檢備註> 事項如下 . 【邊緣品質】此為烤漆背面25μ訂單，請加強檢視鋼捲：邊緣殘剪、側緣鋅渣或毛邊，因為會導致烤漆背面漆轉印正面 (RMK00126) . 【色差】1.1.此客戶對面漆(非B開頭之色碼)目視色差要求較高,請依限度樣本進行目視色差管制★--->發生過訴賠 (RMK00248) . 【色差】1.2.若針對特殊顏色需特別管理時，請品檢忽略1.1.的規定以特別規定為主 (RMK00248) . 【捲取】注意！本單為直立式包裝。禁用STAGGER捲取送包裝！送RCL重處理例外。 (RMK00512) | 訂單:2510EFE012/006 TOL 無 <生產備註> 事項 |  | 訂單 2510EFE012/006 修改記錄如下: 20250918 10:00:21 (06023) 退火碼: >> S1, 用途碼: >> COG003, 背面標示: >> S000, 訂單背面顏色(五碼): >> SYH46, 背面漆膜厚: >> 25, 背面漆塗漆型式幾塗幾烤: >> 2, 鉻酸鹽: >> Z, 訂單厚度: >> 0.02, 訂單重: >> 40, 重量容許率(下限): >> 10, 重量容許率(上限): >> 10, 訂單寬度: >> 48, 鍍製方式: >> AC, 鋼捲內徑: >> 508, 鋼捲下限重: >> 3, 鋼捲上限重: >> 4.5, 壓花條件碼: >> -, 表面花紋: >> R, 綠色識別碼: >> -, 印刷輥號: >> -, 產品代碼: >> PPGL, 皮膜碼: >> -, 單位別: >> I, 油品種類: >> Z, 塗油量: >> Z, 包裝代碼: >> E0 , 保護膜碼: >> -, 客戶試片取樣型式: >> -, 調質碼: >> S, 套筒碼: >> P , 規格: >> A792SSGR33, 製造標準: >> ASTM, 表面處理劑種類: >> Z, 表面處理劑塗佈量: >> Z, 伸長率測試: >> N, 硬度測試碼: >> N, 抗拉強度測試: >> N, 降伏強度測試: >> N, 訂單正面顏色(五碼): >> SWH5V, 正面漆膜厚: >> 25, 正面漆塗漆型式幾塗幾烤: >> 2, 修邊碼: >> Y, 重量碼: >> AW, 鋼捲捲向: >> O, 鍍層碼: >> AZ50, | F:保證1/2 ASTM 厚度公差
PPGL | 2510EFE012/007 |  | 1. 製造標準為MS、ASTM或銷新加坡之訂單，若無技術指定優先用料，請優先使用國內料，勿使用ANFEN (OFP00406)-{.不符.} | 1. 製造標準為MS、ASTM或銷新加坡之訂單，若無技術指定優先用料，請優先使用國內料，勿使用ANFEN (OFP00406)-{.不符.} 2. 【提醒】！本單為直立式包裝，嚴禁鍍鋅或烤漆後以STAGGER捲取 (OFP00451)-{.不符.} 3. ※超耐候一系列用途要確認是否有英制公差需求，有英制公差需求時選配碼用ON027※ (OFP00680)-{.不符.} 4. 此經銷商有簽訂1/2厚度公差保證(無厚度變異),請調整冷軋與鍍鋅厚度公差管制範圍. 保證 ASTM 厚度公差 (OFP00180)-{.不符.} | 訂單:2510EFE012/007 CPL <生產備註> 事項如下 . 除HGI/ HGL 訂單邊緣不噴油. 其餘皆側緣噴油 (RMK00285) . 【美加訂單生產注意事項-CPL】1.客戶美加地區訂單實施修邊刀最大使用顆數上限(20顆) (RMK00717) . 【美加訂單生產注意事項-CPL】2.排程備註:注意修邊品質與毛邊 (RMK00717) . 【美加訂單生產注意事項-CPL】3.去毛邊輥的管制：兩側壓力均設定1.0 kg/cm2 (RMK00717) | 訂單:2510EFE012/007 CR1 <生產備註> 事項如下 . 此經銷商保證平均厚度在1/2厚度公差內，厚度量測NG時，如單位長度符合範圍，請放行 (RMK00402) . 此客戶有保證 全板形 急峻度 ≦ 0.7% ( ≦ 12 I-UNIT ) (RMK00583) . 【美加訂單生產注意事項-CR】1.兩側各加開一個spot cooling增加冷卻效果。 (RMK00717) . 【美加訂單生產注意事項-CR】2.發生毛邊時，請降速生產減輕毛邊程度，暫留討論後再處置。 (RMK00717) | 訂單:2510EFE012/007 CR2 <生產備註> 事項如下 . 此經銷商保證平均厚度在1/2厚度公差內，厚度量測NG時，如單位長度符合範圍，請放行 (RMK00402) . 此客戶有保證 全板形 急峻度 ≦ 0.7% ( ≦ 12 I-UNIT ) (RMK00583) . 【美加訂單生產注意事項-CR】1.兩側各加開一個spot cooling增加冷卻效果。 (RMK00717) . 【美加訂單生產注意事項-CR】2.發生毛邊時，請降速生產減輕毛邊程度，暫留討論後再處置。 (RMK00717) | 訂單:2510EFE012/007 CG1 <生產備註> 事項如下 . 鍍鋅表面不可有鋅痕、壓痕、凹陷、及刮傷 、應變痕等。 (RMK00054) . 此經銷商保證平均厚度在1/2厚度公差內，厚度量測NG時，如單位長度符合範圍，請放行 (RMK00402) . 此客戶有保證 全板形 急峻度 ≦ 0.7% ( ≦ 12 I-UNIT ) (RMK00583) . 【美加訂單生產注意事項-CG1】副操確認完回控制室後，於生產排程鋼號旁簽名紀錄，以利後續追查(該排程生產完，排程單將保留)。 (RMK00717) . 【美加訂單生產注意事項-CG1】中央段副操每顆銲道出Pot時觀察銲道同時，確認Beaver Tail與鋼板接觸之Guide Roll羊毛氈狀況，並適時添加潤滑油(避免乾掉)。 (RMK00717) | 訂單:2510EFE012/007 CG2 <生產備註> 事項如下 . 鍍鋅表面不可有鋅痕、壓痕、凹陷、及刮傷 、應變痕等。 (RMK00054) . 此經銷商保證平均厚度在1/2厚度公差內，厚度量測NG時，如單位長度符合範圍，請放行 (RMK00402) . 此客戶有保證 全板形 急峻度 ≦ 0.7% ( ≦ 12 I-UNIT ) (RMK00583) . 【美加訂單生產注意事項-CG2】1.使用SUB-NOZZLE (RMK00717) | 訂單:2510EFE012/007 CC1 <生產備註> 事項如下 . 正面面漆(20U)及正面總膜厚(25U)要求管制90%以上之膜厚,未達標準降級. (RMK00054) . 若背面面漆(20U)及背面總膜厚(25U)時要求管制90%以上之膜厚,未達標準降級 (RMK00054) . 面漆=18U(90%)~請購基準22U(110%),標準板總膜厚=5+20U(100%面漆). (RMK00054) . 30CM*全寬*留1塊給LAB及1塊給塗料商, (RMK00054) . 【色差】1.1.此客戶對面漆(非B開頭之色碼)目視色差要求較高,請依限度樣本進行目視色差管制★--->發生過訴賠 (RMK00248) . 【色差】1.2.若針對特殊顏色需特別管理時，請品檢忽略1.1.的規定以特別規定為主 (RMK00248) . 此經銷商保證平均厚度在1/2厚度公差內，厚度量測NG時，如單位長度符合範圍，請放行 (RMK00402) . 【捲取】注意！本單為直立式包裝。禁用STAGGER捲取送包裝！送RCL重處理例外。 (RMK00512) . 此客戶有保證 全板形 急峻度 ≦ 0.7% ( ≦ 12 I-UNIT ) (RMK00583) . 【美加訂單生產注意事項-CCP】1.請烤漆入口依照正背面漆鋼捲投向規定進行鋼捲投入。 (RMK00717) . 【美加訂單生產注意事項-CCP】2.烤漆入口依照鋼捲投向規定進行鋼捲投入。(CR1/CG1 CR2/CG2-->正向入料。CR1/CG2 CR2/CG1-->反向入料) (RMK00717) . 【美加訂單生產注意事項-CCP】3.此訂單背面漆一律採Nature塗裝，塗裝黏度設定40秒以上 (RMK00717) | 訂單:2510EFE012/007 CC2 <生產備註> 事項如下 . 正面面漆(20U)及正面總膜厚(25U)要求管制90%以上之膜厚,未達標準降級. (RMK00054) . 若背面面漆(20U)及背面總膜厚(25U)時要求管制90%以上之膜厚,未達標準降級 (RMK00054) . 面漆=18U(90%)~請購基準22U(110%),標準板總膜厚=5+20U(100%面漆). (RMK00054) . 30CM*全寬*留1塊給LAB及1塊給塗料商, (RMK00054) . 【色差】1.1.此客戶對面漆(非B開頭之色碼)目視色差要求較高,請依限度樣本進行目視色差管制★--->發生過訴賠 (RMK00248) . 【色差】1.2.若針對特殊顏色需特別管理時，請品檢忽略1.1.的規定以特別規定為主 (RMK00248) . 此經銷商保證平均厚度在1/2厚度公差內，厚度量測NG時，如單位長度符合範圍，請放行 (RMK00402) . 【捲取】注意！本單為直立式包裝。禁用STAGGER捲取送包裝！送RCL重處理例外。 (RMK00512) . 此客戶有保證 全板形 急峻度 ≦ 0.7% ( ≦ 12 I-UNIT ) (RMK00583) . 【美加訂單生產注意事項-CCP】1.請烤漆入口依照正背面漆鋼捲投向規定進行鋼捲投入。 (RMK00717) . 【美加訂單生產注意事項-CCP】2.烤漆入口依照鋼捲投向規定進行鋼捲投入。(CR1/CG1 CR2/CG2-->正向入料。CR1/CG2 CR2/CG1-->反向入料) (RMK00717) . 【美加訂單生產注意事項-CCP】3.此訂單背面漆一律採Nature塗裝，塗裝黏度設定40秒以上 (RMK00717) | 訂單:2510EFE012/007 RCL <生產備註> 事項如下 . 【捲取】注意！本單為直立式包裝。禁用STAGGER捲取送包裝！送RCL重處理例外。 (RMK00512) | 訂單:2510EFE012/007 CCPK 無 <生產備註> 事項 | 訂單:2510EFE012/007 CGQC 無 <品檢備註> 事項 | 訂單:2510EFE012/007 CCQC <品檢備註> 事項如下 . 【色差】1.1.此客戶對面漆(非B開頭之色碼)目視色差要求較高,請依限度樣本進行目視色差管制★--->發生過訴賠 (RMK00248) . 【色差】1.2.若針對特殊顏色需特別管理時，請品檢忽略1.1.的規定以特別規定為主 (RMK00248) . 【捲取】注意！本單為直立式包裝。禁用STAGGER捲取送包裝！送RCL重處理例外。 (RMK00512) | 訂單:2510EFE012/007 TOL 無 <生產備註> 事項 |  | 訂單 2510EFE012/007 修改記錄如下: 20250918 10:00:24 (06023) 退火碼: >> S1, 用途碼: >> COG003, 背面標示: >> S000, 訂單背面顏色(五碼): >> BW73Z, 背面漆膜厚: >> NOM, 背面漆塗漆型式幾塗幾烤: >> 2, 鉻酸鹽: >> Z, 訂單厚度: >> 0.024, 訂單重: >> 40, 重量容許率(下限): >> 10, 重量容許率(上限): >> 10, 訂單寬度: >> 48, 鍍製方式: >> AC, 鋼捲內徑: >> 508, 鋼捲下限重: >> 3, 鋼捲上限重: >> 4.5, 壓花條件碼: >> -, 表面花紋: >> R, 綠色識別碼: >> -, 印刷輥號: >> -, 產品代碼: >> PPGL, 皮膜碼: >> -, 單位別: >> I, 油品種類: >> Z, 塗油量: >> Z, 包裝代碼: >> E0 , 保護膜碼: >> -, 客戶試片取樣型式: >> -, 調質碼: >> S, 套筒碼: >> P , 規格: >> A792SSGR33, 製造標準: >> ASTM, 表面處理劑種類: >> Z, 表面處理劑塗佈量: >> Z, 伸長率測試: >> N, 硬度測試碼: >> N, 抗拉強度測試: >> N, 降伏強度測試: >> N, 厚度變異: >> 0, 訂單正面顏色(五碼): >> SBH78, 正面漆膜厚: >> 25, 正面漆塗漆型式幾塗幾烤: >> 2, 修邊碼: >> Y, 重量碼: >> AW, 鋼捲捲向: >> O, 鍍層碼: >> AZ50, | F:保證1/2 ASTM 厚度公差
PPGL | 2510EFE012/008 |  | 1. 製造標準為MS、ASTM或銷新加坡之訂單，若無技術指定優先用料，請優先使用國內料，勿使用ANFEN (OFP00406)-{.不符.} | 1. 製造標準為MS、ASTM或銷新加坡之訂單，若無技術指定優先用料，請優先使用國內料，勿使用ANFEN (OFP00406)-{.不符.} 2. 【提醒】！本單為直立式包裝，嚴禁鍍鋅或烤漆後以STAGGER捲取 (OFP00451)-{.不符.} 3. ※超耐候一系列用途要確認是否有英制公差需求，有英制公差需求時選配碼用ON027※ (OFP00680)-{.不符.} 4. 此經銷商有簽訂1/2厚度公差保證(無厚度變異),請調整冷軋與鍍鋅厚度公差管制範圍. 保證 ASTM 厚度公差 (OFP00180)-{.不符.} | 訂單:2510EFE012/008 CPL <生產備註> 事項如下 . 除HGI/ HGL 訂單邊緣不噴油. 其餘皆側緣噴油 (RMK00285) . 【美加訂單生產注意事項-CPL】1.客戶美加地區訂單實施修邊刀最大使用顆數上限(20顆) (RMK00717) . 【美加訂單生產注意事項-CPL】2.排程備註:注意修邊品質與毛邊 (RMK00717) . 【美加訂單生產注意事項-CPL】3.去毛邊輥的管制：兩側壓力均設定1.0 kg/cm2 (RMK00717) | 訂單:2510EFE012/008 CR1 <生產備註> 事項如下 . 此經銷商保證平均厚度在1/2厚度公差內，厚度量測NG時，如單位長度符合範圍，請放行 (RMK00402) . 此客戶有保證 全板形 急峻度 ≦ 0.7% ( ≦ 12 I-UNIT ) (RMK00583) . 【美加訂單生產注意事項-CR】1.兩側各加開一個spot cooling增加冷卻效果。 (RMK00717) . 【美加訂單生產注意事項-CR】2.發生毛邊時，請降速生產減輕毛邊程度，暫留討論後再處置。 (RMK00717) | 訂單:2510EFE012/008 CR2 <生產備註> 事項如下 . 此經銷商保證平均厚度在1/2厚度公差內，厚度量測NG時，如單位長度符合範圍，請放行 (RMK00402) . 此客戶有保證 全板形 急峻度 ≦ 0.7% ( ≦ 12 I-UNIT ) (RMK00583) . 【美加訂單生產注意事項-CR】1.兩側各加開一個spot cooling增加冷卻效果。 (RMK00717) . 【美加訂單生產注意事項-CR】2.發生毛邊時，請降速生產減輕毛邊程度，暫留討論後再處置。 (RMK00717) | 訂單:2510EFE012/008 CG1 <生產備註> 事項如下 . 鍍鋅表面不可有鋅痕、壓痕、凹陷、及刮傷 、應變痕等。 (RMK00054) . 此經銷商保證平均厚度在1/2厚度公差內，厚度量測NG時，如單位長度符合範圍，請放行 (RMK00402) . 此客戶有保證 全板形 急峻度 ≦ 0.7% ( ≦ 12 I-UNIT ) (RMK00583) . 【美加訂單生產注意事項-CG1】副操確認完回控制室後，於生產排程鋼號旁簽名紀錄，以利後續追查(該排程生產完，排程單將保留)。 (RMK00717) . 【美加訂單生產注意事項-CG1】中央段副操每顆銲道出Pot時觀察銲道同時，確認Beaver Tail與鋼板接觸之Guide Roll羊毛氈狀況，並適時添加潤滑油(避免乾掉)。 (RMK00717) | 訂單:2510EFE012/008 CG2 <生產備註> 事項如下 . 鍍鋅表面不可有鋅痕、壓痕、凹陷、及刮傷 、應變痕等。 (RMK00054) . 此經銷商保證平均厚度在1/2厚度公差內，厚度量測NG時，如單位長度符合範圍，請放行 (RMK00402) . 此客戶有保證 全板形 急峻度 ≦ 0.7% ( ≦ 12 I-UNIT ) (RMK00583) . 【美加訂單生產注意事項-CG2】1.使用SUB-NOZZLE (RMK00717) | 訂單:2510EFE012/008 CC1 <生產備註> 事項如下 . 正面面漆(20U)及正面總膜厚(25U)要求管制90%以上之膜厚,未達標準降級. (RMK00054) . 若背面面漆(20U)及背面總膜厚(25U)時要求管制90%以上之膜厚,未達標準降級 (RMK00054) . 面漆=18U(90%)~請購基準22U(110%),標準板總膜厚=5+20U(100%面漆). (RMK00054) . 30CM*全寬*留1塊給LAB及1塊給塗料商, (RMK00054) . 【色差】1.1.此客戶對面漆(非B開頭之色碼)目視色差要求較高,請依限度樣本進行目視色差管制★--->發生過訴賠 (RMK00248) . 【色差】1.2.若針對特殊顏色需特別管理時，請品檢忽略1.1.的規定以特別規定為主 (RMK00248) . 此經銷商保證平均厚度在1/2厚度公差內，厚度量測NG時，如單位長度符合範圍，請放行 (RMK00402) . 【捲取】注意！本單為直立式包裝。禁用STAGGER捲取送包裝！送RCL重處理例外。 (RMK00512) . 此客戶有保證 全板形 急峻度 ≦ 0.7% ( ≦ 12 I-UNIT ) (RMK00583) . 【水痕】因TOP 為YCP 近似深黑色水痕可能嚴重，因此指定CC1生產注意W/Q 使用純水與水量控制 (RMK00588) . 【水痕】因YCP 近似深黑色水痕可能嚴重，因此指定CC1生產注意W/Q 使用純水與水量控制 (RMK00596) . 【美加訂單生產注意事項-CCP】1.請烤漆入口依照正背面漆鋼捲投向規定進行鋼捲投入。 (RMK00717) . 【美加訂單生產注意事項-CCP】2.烤漆入口依照鋼捲投向規定進行鋼捲投入。(CR1/CG1 CR2/CG2-->正向入料。CR1/CG2 CR2/CG1-->反向入料) (RMK00717) . 【美加訂單生產注意事項-CCP】3.此訂單背面漆一律採Nature塗裝，塗裝黏度設定40秒以上 (RMK00717) | 訂單:2510EFE012/008 CC2 <生產備註> 事項如下 . 正面面漆(20U)及正面總膜厚(25U)要求管制90%以上之膜厚,未達標準降級. (RMK00054) . 若背面面漆(20U)及背面總膜厚(25U)時要求管制90%以上之膜厚,未達標準降級 (RMK00054) . 面漆=18U(90%)~請購基準22U(110%),標準板總膜厚=5+20U(100%面漆). (RMK00054) . 30CM*全寬*留1塊給LAB及1塊給塗料商, (RMK00054) . 【色差】1.1.此客戶對面漆(非B開頭之色碼)目視色差要求較高,請依限度樣本進行目視色差管制★--->發生過訴賠 (RMK00248) . 【色差】1.2.若針對特殊顏色需特別管理時，請品檢忽略1.1.的規定以特別規定為主 (RMK00248) . 此經銷商保證平均厚度在1/2厚度公差內，厚度量測NG時，如單位長度符合範圍，請放行 (RMK00402) . 【捲取】注意！本單為直立式包裝。禁用STAGGER捲取送包裝！送RCL重處理例外。 (RMK00512) . 此客戶有保證 全板形 急峻度 ≦ 0.7% ( ≦ 12 I-UNIT ) (RMK00583) . 【水痕】因TOP 為YCP 近似深黑色水痕可能嚴重，因此指定CC1生產注意W/Q 使用純水與水量控制 (RMK00588) . 【水痕】因YCP 近似深黑色水痕可能嚴重，因此指定CC1生產注意W/Q 使用純水與水量控制 (RMK00596) . 【美加訂單生產注意事項-CCP】1.請烤漆入口依照正背面漆鋼捲投向規定進行鋼捲投入。 (RMK00717) . 【美加訂單生產注意事項-CCP】2.烤漆入口依照鋼捲投向規定進行鋼捲投入。(CR1/CG1 CR2/CG2-->正向入料。CR1/CG2 CR2/CG1-->反向入料) (RMK00717) . 【美加訂單生產注意事項-CCP】3.此訂單背面漆一律採Nature塗裝，塗裝黏度設定40秒以上 (RMK00717) | 訂單:2510EFE012/008 RCL <生產備註> 事項如下 . 【捲取】注意！本單為直立式包裝。禁用STAGGER捲取送包裝！送RCL重處理例外。 (RMK00512) | 訂單:2510EFE012/008 CCPK 無 <生產備註> 事項 | 訂單:2510EFE012/008 CGQC 無 <品檢備註> 事項 | 訂單:2510EFE012/008 CCQC <品檢備註> 事項如下 . 【色差】1.1.此客戶對面漆(非B開頭之色碼)目視色差要求較高,請依限度樣本進行目視色差管制★--->發生過訴賠 (RMK00248) . 【色差】1.2.若針對特殊顏色需特別管理時，請品檢忽略1.1.的規定以特別規定為主 (RMK00248) . 【捲取】注意！本單為直立式包裝。禁用STAGGER捲取送包裝！送RCL重處理例外。 (RMK00512) . 【水痕】因TOP 為YCP 近似深黑色水痕可能嚴重，因此指定CC1生產注意W/Q 使用純水與水量控制 (RMK00588) | 訂單:2510EFE012/008 TOL 無 <生產備註> 事項 |  | 訂單 2510EFE012/008 修改記錄如下: 20250918 10:00:27 (06023) 退火碼: >> S1, 用途碼: >> COG007, 背面標示: >> S000, 訂單背面顏色(五碼): >> BW73Z, 背面漆膜厚: >> NOM, 背面漆塗漆型式幾塗幾烤: >> 2, 鉻酸鹽: >> Z, 訂單厚度: >> 0.024, 訂單重: >> 40, 重量容許率(下限): >> 10, 重量容許率(上限): >> 10, 訂單寬度: >> 48, 鍍製方式: >> AC, 鋼捲內徑: >> 508, 鋼捲下限重: >> 3, 鋼捲上限重: >> 4.5, 壓花條件碼: >> -, 表面花紋: >> R, 綠色識別碼: >> -, 印刷輥號: >> -, 產品代碼: >> PPGL, 皮膜碼: >> -, 單位別: >> I, 油品種類: >> Z, 塗油量: >> Z, 包裝代碼: >> E0 , 保護膜碼: >> -, 客戶試片取樣型式: >> -, 調質碼: >> S, 套筒碼: >> P , 規格: >> A792SSGR33, 製造標準: >> ASTM, 表面處理劑種類: >> Z, 表面處理劑塗佈量: >> Z, 伸長率測試: >> N, 硬度測試碼: >> N, 抗拉強度測試: >> N, 降伏強度測試: >> N, 厚度變異: >> 0, 訂單正面顏色(五碼): >> SYT9P, 正面漆膜厚: >> 25, 正面漆塗漆型式幾塗幾烤: >> 2, 修邊碼: >> Y, 重量碼: >> AW, 鋼捲捲向: >> O, 鍍層碼: >> AZ50, | F:保證1/2 ASTM 厚度公差
PPGL | 2510EFE012/009 | 1. ●依旭台背面（正面漆塗料）發泡黏著性不佳（CC250503），要確認背面是否要發泡● (OFP00739)-{.不符.} | 1. 製造標準為MS、ASTM或銷新加坡之訂單，若無技術指定優先用料，請優先使用國內料，勿使用ANFEN (OFP00406)-{.不符.} | 1. 製造標準為MS、ASTM或銷新加坡之訂單，若無技術指定優先用料，請優先使用國內料，勿使用ANFEN (OFP00406)-{.不符.} 2. 【提醒】！本單為直立式包裝，嚴禁鍍鋅或烤漆後以STAGGER捲取 (OFP00451)-{.不符.} 3. ※超耐候一系列用途要確認是否有英制公差需求，有英制公差需求時選配碼用ON027※ (OFP00680)-{.不符.} 4. ●依旭台背面（正面漆塗料）發泡黏著性不佳（CC250503），要確認背面是否要發泡● (OFP00739)-{.不符.} 5. 此經銷商有簽訂1/2厚度公差保證(無厚度變異),請調整冷軋與鍍鋅厚度公差管制範圍. 保證 ASTM 厚度公差 (OFP00180)-{.不符.} | 訂單:2510EFE012/009 CPL <生產備註> 事項如下 . 本單為烤漆背面大於等於25μ塗裝，軋延後不允許毛邊，請CPL注意修邊狀況 (RMK00124) . 【邊緣品質】此為烤漆背面25μ訂單，請加強檢視鋼捲：邊緣殘剪、側緣鋅渣或毛邊，因為會導致烤漆背面漆轉印正面 (RMK00126) . 除HGI/ HGL 訂單邊緣不噴油. 其餘皆側緣噴油 (RMK00285) . 【美加訂單生產注意事項-CPL】1.客戶美加地區訂單實施修邊刀最大使用顆數上限(20顆) (RMK00717) . 【美加訂單生產注意事項-CPL】2.排程備註:注意修邊品質與毛邊 (RMK00717) . 【美加訂單生產注意事項-CPL】3.去毛邊輥的管制：兩側壓力均設定1.0 kg/cm2 (RMK00717) | 訂單:2510EFE012/009 CR1 <生產備註> 事項如下 . 【邊緣品質】此為烤漆背面25μ訂單，請加強檢視鋼捲：邊緣殘剪、側緣鋅渣或毛邊，因為會導致烤漆背面漆轉印正面 (RMK00126) . 此經銷商保證平均厚度在1/2厚度公差內，厚度量測NG時，如單位長度符合範圍，請放行 (RMK00402) . 此客戶有保證 全板形 急峻度 ≦ 0.7% ( ≦ 12 I-UNIT ) (RMK00583) . 【美加訂單生產注意事項-CR】1.兩側各加開一個spot cooling增加冷卻效果。 (RMK00717) . 【美加訂單生產注意事項-CR】2.發生毛邊時，請降速生產減輕毛邊程度，暫留討論後再處置。 (RMK00717) | 訂單:2510EFE012/009 CR2 <生產備註> 事項如下 . 【邊緣品質】此為烤漆背面25μ訂單，請加強檢視鋼捲：邊緣殘剪、側緣鋅渣或毛邊，因為會導致烤漆背面漆轉印正面 (RMK00126) . 此經銷商保證平均厚度在1/2厚度公差內，厚度量測NG時，如單位長度符合範圍，請放行 (RMK00402) . 此客戶有保證 全板形 急峻度 ≦ 0.7% ( ≦ 12 I-UNIT ) (RMK00583) . 【美加訂單生產注意事項-CR】1.兩側各加開一個spot cooling增加冷卻效果。 (RMK00717) . 【美加訂單生產注意事項-CR】2.發生毛邊時，請降速生產減輕毛邊程度，暫留討論後再處置。 (RMK00717) | 訂單:2510EFE012/009 CG1 <生產備註> 事項如下 . 鍍鋅表面不可有鋅痕、壓痕、凹陷、及刮傷 、應變痕等。 (RMK00054) . 【邊緣品質】此為烤漆背面25μ訂單，請加強檢視鋼捲：邊緣殘剪、側緣鋅渣或毛邊，因為會導致烤漆背面漆轉印正面 (RMK00126) . 本單於烤漆正背面都塗裝正面漆，因此鍍鋅請管制背面表面品質比照正面 (RMK00363) . 此經銷商保證平均厚度在1/2厚度公差內，厚度量測NG時，如單位長度符合範圍，請放行 (RMK00402) . 此客戶有保證 全板形 急峻度 ≦ 0.7% ( ≦ 12 I-UNIT ) (RMK00583) . 【美加訂單生產注意事項-CG1】副操確認完回控制室後，於生產排程鋼號旁簽名紀錄，以利後續追查(該排程生產完，排程單將保留)。 (RMK00717) . 【美加訂單生產注意事項-CG1】中央段副操每顆銲道出Pot時觀察銲道同時，確認Beaver Tail與鋼板接觸之Guide Roll羊毛氈狀況，並適時添加潤滑油(避免乾掉)。 (RMK00717) | 訂單:2510EFE012/009 CG2 <生產備註> 事項如下 . 鍍鋅表面不可有鋅痕、壓痕、凹陷、及刮傷 、應變痕等。 (RMK00054) . 【邊緣品質】此為烤漆背面25μ訂單，請加強檢視鋼捲：邊緣殘剪、側緣鋅渣或毛邊，因為會導致烤漆背面漆轉印正面 (RMK00126) . 本單於烤漆正背面都塗裝正面漆，因此鍍鋅請管制背面表面品質比照正面 (RMK00363) . 此經銷商保證平均厚度在1/2厚度公差內，厚度量測NG時，如單位長度符合範圍，請放行 (RMK00402) . 此客戶有保證 全板形 急峻度 ≦ 0.7% ( ≦ 12 I-UNIT ) (RMK00583) . 【美加訂單生產注意事項-CG2】1.使用SUB-NOZZLE (RMK00717) | 訂單:2510EFE012/009 CC1 <生產備註> 事項如下 . 正面面漆(20U)及正面總膜厚(25U)要求管制90%以上之膜厚,未達標準降級. (RMK00054) . 若背面面漆(20U)及背面總膜厚(25U)時要求管制90%以上之膜厚,未達標準降級 (RMK00054) . 面漆=18U(90%)~請購基準22U(110%),標準板總膜厚=5+20U(100%面漆). (RMK00054) . 30CM*全寬*留1塊給LAB及1塊給塗料商, (RMK00054) . 【邊緣品質】此為烤漆背面25μ訂單，請加強檢視鋼捲：邊緣殘剪、側緣鋅渣或毛邊，因為會導致烤漆背面漆轉印正面 (RMK00126) . 【色差】1.1.此客戶對面漆(非B開頭之色碼)目視色差要求較高,請依限度樣本進行目視色差管制★--->發生過訴賠 (RMK00248) . 【色差】1.2.若針對特殊顏色需特別管理時，請品檢忽略1.1.的規定以特別規定為主 (RMK00248) . 此經銷商保證平均厚度在1/2厚度公差內，厚度量測NG時，如單位長度符合範圍，請放行 (RMK00402) . 【捲取】注意！本單為直立式包裝。禁用STAGGER捲取送包裝！送RCL重處理例外。 (RMK00512) . 此客戶有保證 全板形 急峻度 ≦ 0.7% ( ≦ 12 I-UNIT ) (RMK00583) . 【美加訂單生產注意事項-CCP】1.請烤漆入口依照正背面漆鋼捲投向規定進行鋼捲投入。 (RMK00717) . 【美加訂單生產注意事項-CCP】2.烤漆入口依照鋼捲投向規定進行鋼捲投入。(CR1/CG1 CR2/CG2-->正向入料。CR1/CG2 CR2/CG1-->反向入料) (RMK00717) . 【美加訂單生產注意事項-CCP】3.此訂單背面漆一律採Nature塗裝，塗裝黏度設定40秒以上 (RMK00717) | 訂單:2510EFE012/009 CC2 <生產備註> 事項如下 . 正面面漆(20U)及正面總膜厚(25U)要求管制90%以上之膜厚,未達標準降級. (RMK00054) . 若背面面漆(20U)及背面總膜厚(25U)時要求管制90%以上之膜厚,未達標準降級 (RMK00054) . 面漆=18U(90%)~請購基準22U(110%),標準板總膜厚=5+20U(100%面漆). (RMK00054) . 30CM*全寬*留1塊給LAB及1塊給塗料商, (RMK00054) . 【邊緣品質】此為烤漆背面25μ訂單，請加強檢視鋼捲：邊緣殘剪、側緣鋅渣或毛邊，因為會導致烤漆背面漆轉印正面 (RMK00126) . 【色差】1.1.此客戶對面漆(非B開頭之色碼)目視色差要求較高,請依限度樣本進行目視色差管制★--->發生過訴賠 (RMK00248) . 【色差】1.2.若針對特殊顏色需特別管理時，請品檢忽略1.1.的規定以特別規定為主 (RMK00248) . 此經銷商保證平均厚度在1/2厚度公差內，厚度量測NG時，如單位長度符合範圍，請放行 (RMK00402) . 【捲取】注意！本單為直立式包裝。禁用STAGGER捲取送包裝！送RCL重處理例外。 (RMK00512) . 此客戶有保證 全板形 急峻度 ≦ 0.7% ( ≦ 12 I-UNIT ) (RMK00583) . 【美加訂單生產注意事項-CCP】1.請烤漆入口依照正背面漆鋼捲投向規定進行鋼捲投入。 (RMK00717) . 【美加訂單生產注意事項-CCP】2.烤漆入口依照鋼捲投向規定進行鋼捲投入。(CR1/CG1 CR2/CG2-->正向入料。CR1/CG2 CR2/CG1-->反向入料) (RMK00717) . 【美加訂單生產注意事項-CCP】3.此訂單背面漆一律採Nature塗裝，塗裝黏度設定40秒以上 (RMK00717) | 訂單:2510EFE012/009 RCL <生產備註> 事項如下 . 【捲取】注意！本單為直立式包裝。禁用STAGGER捲取送包裝！送RCL重處理例外。 (RMK00512) | 訂單:2510EFE012/009 CCPK 無 <生產備註> 事項 | 訂單:2510EFE012/009 CGQC <品檢備註> 事項如下 . 【邊緣品質】此為烤漆背面25μ訂單，請加強檢視鋼捲：邊緣殘剪、側緣鋅渣或毛邊，因為會導致烤漆背面漆轉印正面 (RMK00126) . 本單於烤漆正背面都塗裝正面漆，因此鍍鋅請管制背面表面品質比照正面 (RMK00363) | 訂單:2510EFE012/009 CCQC <品檢備註> 事項如下 . 【邊緣品質】此為烤漆背面25μ訂單，請加強檢視鋼捲：邊緣殘剪、側緣鋅渣或毛邊，因為會導致烤漆背面漆轉印正面 (RMK00126) . 【色差】1.1.此客戶對面漆(非B開頭之色碼)目視色差要求較高,請依限度樣本進行目視色差管制★--->發生過訴賠 (RMK00248) . 【色差】1.2.若針對特殊顏色需特別管理時，請品檢忽略1.1.的規定以特別規定為主 (RMK00248) . 【捲取】注意！本單為直立式包裝。禁用STAGGER捲取送包裝！送RCL重處理例外。 (RMK00512) | 訂單:2510EFE012/009 TOL 無 <生產備註> 事項 |  | 訂單 2510EFE012/009 修改記錄如下: 20250918 10:00:30 (06023) 退火碼: >> S1, 用途碼: >> COG003, 背面標示: >> S000, 訂單背面顏色(五碼): >> SWH5V, 背面漆膜厚: >> 25, 背面漆塗漆型式幾塗幾烤: >> 2, 鉻酸鹽: >> Z, 訂單厚度: >> 0.024, 訂單重: >> 40, 重量容許率(下限): >> 10, 重量容許率(上限): >> 10, 訂單寬度: >> 48, 鍍製方式: >> AC, 鋼捲內徑: >> 508, 鋼捲下限重: >> 3, 鋼捲上限重: >> 4.5, 壓花條件碼: >> -, 表面花紋: >> R, 綠色識別碼: >> -, 印刷輥號: >> -, 產品代碼: >> PPGL, 皮膜碼: >> -, 單位別: >> I, 油品種類: >> Z, 塗油量: >> Z, 包裝代碼: >> E0 , 保護膜碼: >> -, 客戶試片取樣型式: >> -, 調質碼: >> S, 套筒碼: >> P , 規格: >> A792SSGR33, 製造標準: >> ASTM, 表面處理劑種類: >> Z, 表面處理劑塗佈量: >> Z, 伸長率測試: >> N, 硬度測試碼: >> N, 抗拉強度測試: >> N, 降伏強度測試: >> N, 厚度變異: >> 0, 訂單正面顏色(五碼): >> SYH46, 正面漆膜厚: >> 25, 正面漆塗漆型式幾塗幾烤: >> 2, 修邊碼: >> Y, 重量碼: >> AW, 鋼捲捲向: >> O, 鍍層碼: >> AZ50, | F:保證1/2 ASTM 厚度公差
PPGL | 2510EFE012/010 | 1. ●依旭台背面（正面漆塗料）發泡黏著性不佳（CC250503），要確認背面是否要發泡● (OFP00739)-{.不符.} | 1. 製造標準為MS、ASTM或銷新加坡之訂單，若無技術指定優先用料，請優先使用國內料，勿使用ANFEN (OFP00406)-{.不符.} | 1. CQ CR厚度超過0.7MM後要注意CR1與CR2修邊寬度要確認 (OFP00157)-{.不符.} 2. 退火訂單因CG1製程能力關係 。3. 0.62~ 需指定CG2 (OFP00396)-{.不符.} 3. 製造標準為MS、ASTM或銷新加坡之訂單，若無技術指定優先用料，請優先使用國內料，勿使用ANFEN (OFP00406)-{.不符.} 4. 【提醒】！本單為直立式包裝，嚴禁鍍鋅或烤漆後以STAGGER捲取 (OFP00451)-{.不符.} 5. 【提醒 審單人員】CR≧0.6 要於烤漆備註調降 PMT等相關。★KP抗塵PVDF不受此限 (OFP00509)-{.不符.} 6. ※超耐候一系列用途要確認是否有英制公差需求，有英制公差需求時選配碼用ON027※ (OFP00680)-{.不符.} 7. ●依旭台背面（正面漆塗料）發泡黏著性不佳（CC250503），要確認背面是否要發泡● (OFP00739)-{.不符.} 8. 此經銷商有簽訂1/2厚度公差保證(無厚度變異),請調整冷軋與鍍鋅厚度公差管制範圍. 保證 ASTM 厚度公差 (OFP00180)-{.不符.} | 訂單:2510EFE012/010 CPL <生產備註> 事項如下 . 本單為烤漆背面大於等於25μ塗裝，軋延後不允許毛邊，請CPL注意修邊狀況 (RMK00124) . 【邊緣品質】此為烤漆背面25μ訂單，請加強檢視鋼捲：邊緣殘剪、側緣鋅渣或毛邊，因為會導致烤漆背面漆轉印正面 (RMK00126) . 除HGI/ HGL 訂單邊緣不噴油. 其餘皆側緣噴油 (RMK00285) . 【美加訂單生產注意事項-CPL】1.客戶美加地區訂單實施修邊刀最大使用顆數上限(20顆) (RMK00717) . 【美加訂單生產注意事項-CPL】2.排程備註:注意修邊品質與毛邊 (RMK00717) . 【美加訂單生產注意事項-CPL】3.去毛邊輥的管制：兩側壓力均設定1.0 kg/cm2 (RMK00717) | 訂單:2510EFE012/010 CR1 <生產備註> 事項如下 . 【邊緣品質】此為烤漆背面25μ訂單，請加強檢視鋼捲：邊緣殘剪、側緣鋅渣或毛邊，因為會導致烤漆背面漆轉印正面 (RMK00126) . 此經銷商保證平均厚度在1/2厚度公差內，厚度量測NG時，如單位長度符合範圍，請放行 (RMK00402) . 此客戶有保證 全板形 急峻度 ≦ 0.7% ( ≦ 12 I-UNIT ) (RMK00583) . 【美加訂單生產注意事項-CR】1.兩側各加開一個spot cooling增加冷卻效果。 (RMK00717) . 【美加訂單生產注意事項-CR】2.發生毛邊時，請降速生產減輕毛邊程度，暫留討論後再處置。 (RMK00717) | 訂單:2510EFE012/010 CR2 <生產備註> 事項如下 . 【邊緣品質】此為烤漆背面25μ訂單，請加強檢視鋼捲：邊緣殘剪、側緣鋅渣或毛邊，因為會導致烤漆背面漆轉印正面 (RMK00126) . 此經銷商保證平均厚度在1/2厚度公差內，厚度量測NG時，如單位長度符合範圍，請放行 (RMK00402) . 此客戶有保證 全板形 急峻度 ≦ 0.7% ( ≦ 12 I-UNIT ) (RMK00583) . 【美加訂單生產注意事項-CR】1.兩側各加開一個spot cooling增加冷卻效果。 (RMK00717) . 【美加訂單生產注意事項-CR】2.發生毛邊時，請降速生產減輕毛邊程度，暫留討論後再處置。 (RMK00717) | 訂單:2510EFE012/010 CG1 <生產備註> 事項如下 . 鍍鋅表面不可有鋅痕、壓痕、凹陷、及刮傷 、應變痕等。 (RMK00054) . 【邊緣品質】此為烤漆背面25μ訂單，請加強檢視鋼捲：邊緣殘剪、側緣鋅渣或毛邊，因為會導致烤漆背面漆轉印正面 (RMK00126) . 本單於烤漆正背面都塗裝正面漆，因此鍍鋅請管制背面表面品質比照正面 (RMK00363) . 此經銷商保證平均厚度在1/2厚度公差內，厚度量測NG時，如單位長度符合範圍，請放行 (RMK00402) . 此客戶有保證 全板形 急峻度 ≦ 0.7% ( ≦ 12 I-UNIT ) (RMK00583) . 【美加訂單生產注意事項-CG1】副操確認完回控制室後，於生產排程鋼號旁簽名紀錄，以利後續追查(該排程生產完，排程單將保留)。 (RMK00717) . 【美加訂單生產注意事項-CG1】中央段副操每顆銲道出Pot時觀察銲道同時，確認Beaver Tail與鋼板接觸之Guide Roll羊毛氈狀況，並適時添加潤滑油(避免乾掉)。 (RMK00717) | 訂單:2510EFE012/010 CG2 <生產備註> 事項如下 . 鍍鋅表面不可有鋅痕、壓痕、凹陷、及刮傷 、應變痕等。 (RMK00054) . 【邊緣品質】此為烤漆背面25μ訂單，請加強檢視鋼捲：邊緣殘剪、側緣鋅渣或毛邊，因為會導致烤漆背面漆轉印正面 (RMK00126) . 本單於烤漆正背面都塗裝正面漆，因此鍍鋅請管制背面表面品質比照正面 (RMK00363) . 此經銷商保證平均厚度在1/2厚度公差內，厚度量測NG時，如單位長度符合範圍，請放行 (RMK00402) . 此客戶有保證 全板形 急峻度 ≦ 0.7% ( ≦ 12 I-UNIT ) (RMK00583) . 【美加訂單生產注意事項-CG2】1.使用SUB-NOZZLE (RMK00717) | 訂單:2510EFE012/010 CC1 <生產備註> 事項如下 . 正面面漆(20U)及正面總膜厚(25U)要求管制90%以上之膜厚,未達標準降級. (RMK00054) . 若背面面漆(20U)及背面總膜厚(25U)時要求管制90%以上之膜厚,未達標準降級 (RMK00054) . 面漆=18U(90%)~請購基準22U(110%),標準板總膜厚=5+20U(100%面漆). (RMK00054) . 30CM*全寬*留1塊給LAB及1塊給塗料商, (RMK00054) . 【邊緣品質】此為烤漆背面25μ訂單，請加強檢視鋼捲：邊緣殘剪、側緣鋅渣或毛邊，因為會導致烤漆背面漆轉印正面 (RMK00126) . 【色差】1.1.此客戶對面漆(非B開頭之色碼)目視色差要求較高,請依限度樣本進行目視色差管制★--->發生過訴賠 (RMK00248) . 【色差】1.2.若針對特殊顏色需特別管理時，請品檢忽略1.1.的規定以特別規定為主 (RMK00248) . 此經銷商保證平均厚度在1/2厚度公差內，厚度量測NG時，如單位長度符合範圍，請放行 (RMK00402) . 【捲取】注意！本單為直立式包裝。禁用STAGGER捲取送包裝！送RCL重處理例外。 (RMK00512) . 【PMT】1.2.CC2計算完後面漆每個ZONE 爐溫各降8℃為最終爐溫 (RMK00568) . 【PMT】1.3.CC2因爐溫各降8℃為最終爐溫，請股長於TEST時 確實量測板溫 (RMK00568) . 【PMT】1.4.若發現PMT不足，請上調ZONE溫度並回饋工程師 (RMK00568) . 【PMT】1.5.品檢注意！因標準PMT有下修請注意MEK測試 (RMK00568) . 【PMT】1.6.厚板少生產，請領班量測板溫並記錄之 (RMK00568) . 此客戶有保證 全板形 急峻度 ≦ 0.7% ( ≦ 12 I-UNIT ) (RMK00583) . 【水痕】因TOP 為YCP 近似深黑色水痕可能嚴重，因此指定CC1生產注意W/Q 使用純水與水量控制 (RMK00588) . 【水痕】因YCP 近似深黑色水痕可能嚴重，因此指定CC1生產注意W/Q 使用純水與水量控制 (RMK00596) . 【美加訂單生產注意事項-CCP】1.請烤漆入口依照正背面漆鋼捲投向規定進行鋼捲投入。 (RMK00717) . 【美加訂單生產注意事項-CCP】2.烤漆入口依照鋼捲投向規定進行鋼捲投入。(CR1/CG1 CR2/CG2-->正向入料。CR1/CG2 CR2/CG1-->反向入料) (RMK00717) . 【美加訂單生產注意事項-CCP】3.此訂單背面漆一律採Nature塗裝，塗裝黏度設定40秒以上 (RMK00717) | 訂單:2510EFE012/010 CC2 <生產備註> 事項如下 . 正面面漆(20U)及正面總膜厚(25U)要求管制90%以上之膜厚,未達標準降級. (RMK00054) . 若背面面漆(20U)及背面總膜厚(25U)時要求管制90%以上之膜厚,未達標準降級 (RMK00054) . 面漆=18U(90%)~請購基準22U(110%),標準板總膜厚=5+20U(100%面漆). (RMK00054) . 30CM*全寬*留1塊給LAB及1塊給塗料商, (RMK00054) . 【邊緣品質】此為烤漆背面25μ訂單，請加強檢視鋼捲：邊緣殘剪、側緣鋅渣或毛邊，因為會導致烤漆背面漆轉印正面 (RMK00126) . 【色差】1.1.此客戶對面漆(非B開頭之色碼)目視色差要求較高,請依限度樣本進行目視色差管制★--->發生過訴賠 (RMK00248) . 【色差】1.2.若針對特殊顏色需特別管理時，請品檢忽略1.1.的規定以特別規定為主 (RMK00248) . 此經銷商保證平均厚度在1/2厚度公差內，厚度量測NG時，如單位長度符合範圍，請放行 (RMK00402) . 【捲取】注意！本單為直立式包裝。禁用STAGGER捲取送包裝！送RCL重處理例外。 (RMK00512) . 【PMT】1.2.CC2計算完後面漆每個ZONE 爐溫各降8℃為最終爐溫 (RMK00568) . 【PMT】1.3.CC2因爐溫各降8℃為最終爐溫，請股長於TEST時 確實量測板溫 (RMK00568) . 【PMT】1.4.若發現PMT不足，請上調ZONE溫度並回饋工程師 (RMK00568) . 【PMT】1.5.品檢注意！因標準PMT有下修請注意MEK測試 (RMK00568) . 【PMT】1.6.厚板少生產，請領班量測板溫並記錄之 (RMK00568) . 此客戶有保證 全板形 急峻度 ≦ 0.7% ( ≦ 12 I-UNIT ) (RMK00583) . 【水痕】因TOP 為YCP 近似深黑色水痕可能嚴重，因此指定CC1生產注意W/Q 使用純水與水量控制 (RMK00588) . 【水痕】因YCP 近似深黑色水痕可能嚴重，因此指定CC1生產注意W/Q 使用純水與水量控制 (RMK00596) . 【美加訂單生產注意事項-CCP】1.請烤漆入口依照正背面漆鋼捲投向規定進行鋼捲投入。 (RMK00717) . 【美加訂單生產注意事項-CCP】2.烤漆入口依照鋼捲投向規定進行鋼捲投入。(CR1/CG1 CR2/CG2-->正向入料。CR1/CG2 CR2/CG1-->反向入料) (RMK00717) . 【美加訂單生產注意事項-CCP】3.此訂單背面漆一律採Nature塗裝，塗裝黏度設定40秒以上 (RMK00717) | 訂單:2510EFE012/010 RCL <生產備註> 事項如下 . 【捲取】注意！本單為直立式包裝。禁用STAGGER捲取送包裝！送RCL重處理例外。 (RMK00512) | 訂單:2510EFE012/010 CCPK 無 <生產備註> 事項 | 訂單:2510EFE012/010 CGQC <品檢備註> 事項如下 . 【邊緣品質】此為烤漆背面25μ訂單，請加強檢視鋼捲：邊緣殘剪、側緣鋅渣或毛邊，因為會導致烤漆背面漆轉印正面 (RMK00126) . 本單於烤漆正背面都塗裝正面漆，因此鍍鋅請管制背面表面品質比照正面 (RMK00363) | 訂單:2510EFE012/010 CCQC <品檢備註> 事項如下 . 【邊緣品質】此為烤漆背面25μ訂單，請加強檢視鋼捲：邊緣殘剪、側緣鋅渣或毛邊，因為會導致烤漆背面漆轉印正面 (RMK00126) . 【色差】1.1.此客戶對面漆(非B開頭之色碼)目視色差要求較高,請依限度樣本進行目視色差管制★--->發生過訴賠 (RMK00248) . 【色差】1.2.若針對特殊顏色需特別管理時，請品檢忽略1.1.的規定以特別規定為主 (RMK00248) . 【捲取】注意！本單為直立式包裝。禁用STAGGER捲取送包裝！送RCL重處理例外。 (RMK00512) . 【PMT】1.2.CC2計算完後面漆每個ZONE 爐溫各降8℃為最終爐溫 (RMK00568) . 【PMT】1.3.CC2因爐溫各降8℃為最終爐溫，請股長於TEST時 確實量測板溫 (RMK00568) . 【PMT】1.4.若發現PMT不足，請上調ZONE溫度並回饋工程師 (RMK00568) . 【PMT】1.5.品檢注意！因標準PMT有下修請注意MEK測試 (RMK00568) . 【PMT】1.6.厚板少生產，請領班量測板溫並記錄之 (RMK00568) . 【水痕】因TOP 為YCP 近似深黑色水痕可能嚴重，因此指定CC1生產注意W/Q 使用純水與水量控制 (RMK00588) | 訂單:2510EFE012/010 TOL 無 <生產備註> 事項 |  | 訂單 2510EFE012/010 修改記錄如下: 20250918 10:00:33 (06023) 退火碼: >> S1, 用途碼: >> COG007, 背面標示: >> S000, 訂單背面顏色(五碼): >> SBH78, 背面漆膜厚: >> 25, 背面漆塗漆型式幾塗幾烤: >> 2, 鉻酸鹽: >> Z, 訂單厚度: >> 0.03, 訂單重: >> 40, 重量容許率(下限): >> 10, 重量容許率(上限): >> 10, 訂單寬度: >> 48, 鍍製方式: >> AC, 鋼捲內徑: >> 508, 鋼捲下限重: >> 3, 鋼捲上限重: >> 4.5, 壓花條件碼: >> -, 表面花紋: >> R, 綠色識別碼: >> -, 印刷輥號: >> -, 產品代碼: >> PPGL, 皮膜碼: >> -, 單位別: >> I, 油品種類: >> Z, 塗油量: >> Z, 包裝代碼: >> E0 , 保護膜碼: >> -, 客戶試片取樣型式: >> -, 調質碼: >> S, 套筒碼: >> P , 規格: >> A792SSGR33, 製造標準: >> ASTM, 表面處理劑種類: >> Z, 表面處理劑塗佈量: >> Z, 伸長率測試: >> N, 硬度測試碼: >> N, 抗拉強度測試: >> N, 降伏強度測試: >> N, 訂單正面顏色(五碼): >> SYT9P, 正面漆膜厚: >> 25, 正面漆塗漆型式幾塗幾烤: >> 2, 修邊碼: >> Y, 重量碼: >> AW, 鋼捲捲向: >> O, 鍍層碼: >> AZ50, | F:保證1/2 ASTM 厚度公差
PPGL | 2510EFE012/011 |  | 1. 製造標準為MS、ASTM或銷新加坡之訂單，若無技術指定優先用料，請優先使用國內料，勿使用ANFEN (OFP00406)-{.不符.} | 1. 製造標準為MS、ASTM或銷新加坡之訂單，若無技術指定優先用料，請優先使用國內料，勿使用ANFEN (OFP00406)-{.不符.} 2. 【提醒】！本單為直立式包裝，嚴禁鍍鋅或烤漆後以STAGGER捲取 (OFP00451)-{.不符.} 3. ※超耐候一系列用途要確認是否有英制公差需求，有英制公差需求時選配碼用ON027※ (OFP00680)-{.不符.} 4. 此經銷商有簽訂1/2厚度公差保證(無厚度變異),請調整冷軋與鍍鋅厚度公差管制範圍. 保證 ASTM 厚度公差 (OFP00180)-{.不符.} | 訂單:2510EFE012/011 CPL <生產備註> 事項如下 . 除HGI/ HGL 訂單邊緣不噴油. 其餘皆側緣噴油 (RMK00285) . 【美加訂單生產注意事項-CPL】1.客戶美加地區訂單實施修邊刀最大使用顆數上限(20顆) (RMK00717) . 【美加訂單生產注意事項-CPL】2.排程備註:注意修邊品質與毛邊 (RMK00717) . 【美加訂單生產注意事項-CPL】3.去毛邊輥的管制：兩側壓力均設定1.0 kg/cm2 (RMK00717) | 訂單:2510EFE012/011 CR1 <生產備註> 事項如下 . 此經銷商保證平均厚度在1/2厚度公差內，厚度量測NG時，如單位長度符合範圍，請放行 (RMK00402) . 此客戶有保證 全板形 急峻度 ≦ 0.7% ( ≦ 12 I-UNIT ) (RMK00583) . 【美加訂單生產注意事項-CR】1.兩側各加開一個spot cooling增加冷卻效果。 (RMK00717) . 【美加訂單生產注意事項-CR】2.發生毛邊時，請降速生產減輕毛邊程度，暫留討論後再處置。 (RMK00717) | 訂單:2510EFE012/011 CR2 <生產備註> 事項如下 . 此經銷商保證平均厚度在1/2厚度公差內，厚度量測NG時，如單位長度符合範圍，請放行 (RMK00402) . 此客戶有保證 全板形 急峻度 ≦ 0.7% ( ≦ 12 I-UNIT ) (RMK00583) . 【美加訂單生產注意事項-CR】1.兩側各加開一個spot cooling增加冷卻效果。 (RMK00717) . 【美加訂單生產注意事項-CR】2.發生毛邊時，請降速生產減輕毛邊程度，暫留討論後再處置。 (RMK00717) | 訂單:2510EFE012/011 CG1 <生產備註> 事項如下 . 鍍鋅表面不可有鋅痕、壓痕、凹陷、及刮傷 、應變痕等。 (RMK00054) . 此經銷商保證平均厚度在1/2厚度公差內，厚度量測NG時，如單位長度符合範圍，請放行 (RMK00402) . 鍍層 AZ150 (含) 以上 , 鋅花等級 C~E 目標D，避免鋅花晶界明顯後續造成烤漆點狀未塗漆。 (RMK00565) . 此客戶有保證 全板形 急峻度 ≦ 0.7% ( ≦ 12 I-UNIT ) (RMK00583) . 【美加訂單生產注意事項-CG1】副操確認完回控制室後，於生產排程鋼號旁簽名紀錄，以利後續追查(該排程生產完，排程單將保留)。 (RMK00717) . 【美加訂單生產注意事項-CG1】中央段副操每顆銲道出Pot時觀察銲道同時，確認Beaver Tail與鋼板接觸之Guide Roll羊毛氈狀況，並適時添加潤滑油(避免乾掉)。 (RMK00717) | 訂單:2510EFE012/011 CG2 <生產備註> 事項如下 . 鍍鋅表面不可有鋅痕、壓痕、凹陷、及刮傷 、應變痕等。 (RMK00054) . 此經銷商保證平均厚度在1/2厚度公差內，厚度量測NG時，如單位長度符合範圍，請放行 (RMK00402) . 鍍層 AZ150 (含) 以上 , 鋅花等級 C~E 目標D，避免鋅花晶界明顯後續造成烤漆點狀未塗漆。 (RMK00565) . 此客戶有保證 全板形 急峻度 ≦ 0.7% ( ≦ 12 I-UNIT ) (RMK00583) . 【美加訂單生產注意事項-CG2】1.使用SUB-NOZZLE (RMK00717) | 訂單:2510EFE012/011 CC1 <生產備註> 事項如下 . 正面面漆(20U)及正面總膜厚(25U)要求管制90%以上之膜厚,未達標準降級. (RMK00054) . 若背面面漆(20U)及背面總膜厚(25U)時要求管制90%以上之膜厚,未達標準降級 (RMK00054) . 面漆=18U(90%)~請購基準22U(110%),標準板總膜厚=5+20U(100%面漆). (RMK00054) . 30CM*全寬*留1塊給LAB及1塊給塗料商, (RMK00054) . 【色差】1.1.此客戶對面漆(非B開頭之色碼)目視色差要求較高,請依限度樣本進行目視色差管制★--->發生過訴賠 (RMK00248) . 【色差】1.2.若針對特殊顏色需特別管理時，請品檢忽略1.1.的規定以特別規定為主 (RMK00248) . 此經銷商保證平均厚度在1/2厚度公差內，厚度量測NG時，如單位長度符合範圍，請放行 (RMK00402) . 【捲取】注意！本單為直立式包裝。禁用STAGGER捲取送包裝！送RCL重處理例外。 (RMK00512) . 此客戶有保證 全板形 急峻度 ≦ 0.7% ( ≦ 12 I-UNIT ) (RMK00583) . 【美加訂單生產注意事項-CCP】1.請烤漆入口依照正背面漆鋼捲投向規定進行鋼捲投入。 (RMK00717) . 【美加訂單生產注意事項-CCP】2.烤漆入口依照鋼捲投向規定進行鋼捲投入。(CR1/CG1 CR2/CG2-->正向入料。CR1/CG2 CR2/CG1-->反向入料) (RMK00717) . 【美加訂單生產注意事項-CCP】3.此訂單背面漆一律採Nature塗裝，塗裝黏度設定40秒以上 (RMK00717) | 訂單:2510EFE012/011 CC2 <生產備註> 事項如下 . 正面面漆(20U)及正面總膜厚(25U)要求管制90%以上之膜厚,未達標準降級. (RMK00054) . 若背面面漆(20U)及背面總膜厚(25U)時要求管制90%以上之膜厚,未達標準降級 (RMK00054) . 面漆=18U(90%)~請購基準22U(110%),標準板總膜厚=5+20U(100%面漆). (RMK00054) . 30CM*全寬*留1塊給LAB及1塊給塗料商, (RMK00054) . 【色差】1.1.此客戶對面漆(非B開頭之色碼)目視色差要求較高,請依限度樣本進行目視色差管制★--->發生過訴賠 (RMK00248) . 【色差】1.2.若針對特殊顏色需特別管理時，請品檢忽略1.1.的規定以特別規定為主 (RMK00248) . 此經銷商保證平均厚度在1/2厚度公差內，厚度量測NG時，如單位長度符合範圍，請放行 (RMK00402) . 【捲取】注意！本單為直立式包裝。禁用STAGGER捲取送包裝！送RCL重處理例外。 (RMK00512) . 此客戶有保證 全板形 急峻度 ≦ 0.7% ( ≦ 12 I-UNIT ) (RMK00583) . 【美加訂單生產注意事項-CCP】1.請烤漆入口依照正背面漆鋼捲投向規定進行鋼捲投入。 (RMK00717) . 【美加訂單生產注意事項-CCP】2.烤漆入口依照鋼捲投向規定進行鋼捲投入。(CR1/CG1 CR2/CG2-->正向入料。CR1/CG2 CR2/CG1-->反向入料) (RMK00717) . 【美加訂單生產注意事項-CCP】3.此訂單背面漆一律採Nature塗裝，塗裝黏度設定40秒以上 (RMK00717) | 訂單:2510EFE012/011 RCL <生產備註> 事項如下 . 【捲取】注意！本單為直立式包裝。禁用STAGGER捲取送包裝！送RCL重處理例外。 (RMK00512) | 訂單:2510EFE012/011 CCPK 無 <生產備註> 事項 | 訂單:2510EFE012/011 CGQC <品檢備註> 事項如下 . 鍍層 AZ150 (含) 以上 , 鋅花等級 C~E 目標D，避免鋅花晶界明顯後續造成烤漆點狀未塗漆。 (RMK00565) | 訂單:2510EFE012/011 CCQC <品檢備註> 事項如下 . 【色差】1.1.此客戶對面漆(非B開頭之色碼)目視色差要求較高,請依限度樣本進行目視色差管制★--->發生過訴賠 (RMK00248) . 【色差】1.2.若針對特殊顏色需特別管理時，請品檢忽略1.1.的規定以特別規定為主 (RMK00248) . 【捲取】注意！本單為直立式包裝。禁用STAGGER捲取送包裝！送RCL重處理例外。 (RMK00512) | 訂單:2510EFE012/011 TOL 無 <生產備註> 事項 |  | 訂單 2510EFE012/011 修改記錄如下: 20250918 10:00:36 (06023) 退火碼: >> H2, 用途碼: >> COG003, 背面標示: >> S000, 訂單背面顏色(五碼): >> BW73Z, 背面漆膜厚: >> NOM, 背面漆塗漆型式幾塗幾烤: >> 2, 鉻酸鹽: >> Z, 訂單厚度: >> 0.02, 訂單重: >> 40, 重量容許率(下限): >> 10, 重量容許率(上限): >> 10, 訂單寬度: >> 43, 鍍製方式: >> AC, 鋼捲內徑: >> 508, 鋼捲下限重: >> 3, 鋼捲上限重: >> 4.5, 壓花條件碼: >> -, 表面花紋: >> R, 綠色識別碼: >> -, 印刷輥號: >> -, 產品代碼: >> PPGL, 皮膜碼: >> -, 單位別: >> I, 油品種類: >> Z, 塗油量: >> Z, 包裝代碼: >> E0 , 保護膜碼: >> -, 客戶試片取樣型式: >> -, 調質碼: >> S, 套筒碼: >> P , 規格: >> A792SSGR80, 製造標準: >> ASTM, 表面處理劑種類: >> Z, 表面處理劑塗佈量: >> Z, 伸長率測試: >> N, 硬度測試碼: >> N, 抗拉強度測試: >> N, 降伏強度測試: >> N, 厚度變異: >> 0, 訂單正面顏色(五碼): >> SBH86, 正面漆膜厚: >> 25, 正面漆塗漆型式幾塗幾烤: >> 2, 修邊碼: >> Y, 重量碼: >> AW, 鋼捲捲向: >> O, 鍍層碼: >> AZ50, | F:保證1/2 ASTM 厚度公差
PPGL | 2510EFE012/012 |  | 1. 製造標準為MS、ASTM或銷新加坡之訂單，若無技術指定優先用料，請優先使用國內料，勿使用ANFEN (OFP00406)-{.不符.} | 1. 製造標準為MS、ASTM或銷新加坡之訂單，若無技術指定優先用料，請優先使用國內料，勿使用ANFEN (OFP00406)-{.不符.} 2. 【提醒】！本單為直立式包裝，嚴禁鍍鋅或烤漆後以STAGGER捲取 (OFP00451)-{.不符.} 3. ※超耐候一系列用途要確認是否有英制公差需求，有英制公差需求時選配碼用ON027※ (OFP00680)-{.不符.} 4. 此經銷商有簽訂1/2厚度公差保證(無厚度變異),請調整冷軋與鍍鋅厚度公差管制範圍. 保證 ASTM 厚度公差 (OFP00180)-{.不符.} | 訂單:2510EFE012/012 CPL <生產備註> 事項如下 . 除HGI/ HGL 訂單邊緣不噴油. 其餘皆側緣噴油 (RMK00285) . 【美加訂單生產注意事項-CPL】1.客戶美加地區訂單實施修邊刀最大使用顆數上限(20顆) (RMK00717) . 【美加訂單生產注意事項-CPL】2.排程備註:注意修邊品質與毛邊 (RMK00717) . 【美加訂單生產注意事項-CPL】3.去毛邊輥的管制：兩側壓力均設定1.0 kg/cm2 (RMK00717) | 訂單:2510EFE012/012 CR1 <生產備註> 事項如下 . 此經銷商保證平均厚度在1/2厚度公差內，厚度量測NG時，如單位長度符合範圍，請放行 (RMK00402) . 此客戶有保證 全板形 急峻度 ≦ 0.7% ( ≦ 12 I-UNIT ) (RMK00583) . 【美加訂單生產注意事項-CR】1.兩側各加開一個spot cooling增加冷卻效果。 (RMK00717) . 【美加訂單生產注意事項-CR】2.發生毛邊時，請降速生產減輕毛邊程度，暫留討論後再處置。 (RMK00717) | 訂單:2510EFE012/012 CR2 <生產備註> 事項如下 . 此經銷商保證平均厚度在1/2厚度公差內，厚度量測NG時，如單位長度符合範圍，請放行 (RMK00402) . 此客戶有保證 全板形 急峻度 ≦ 0.7% ( ≦ 12 I-UNIT ) (RMK00583) . 【美加訂單生產注意事項-CR】1.兩側各加開一個spot cooling增加冷卻效果。 (RMK00717) . 【美加訂單生產注意事項-CR】2.發生毛邊時，請降速生產減輕毛邊程度，暫留討論後再處置。 (RMK00717) | 訂單:2510EFE012/012 CG1 <生產備註> 事項如下 . 鍍鋅表面不可有鋅痕、壓痕、凹陷、及刮傷 、應變痕等。 (RMK00054) . 此經銷商保證平均厚度在1/2厚度公差內，厚度量測NG時，如單位長度符合範圍，請放行 (RMK00402) . 鍍層 AZ150 (含) 以上 , 鋅花等級 C~E 目標D，避免鋅花晶界明顯後續造成烤漆點狀未塗漆。 (RMK00565) . 此客戶有保證 全板形 急峻度 ≦ 0.7% ( ≦ 12 I-UNIT ) (RMK00583) . 【美加訂單生產注意事項-CG1】副操確認完回控制室後，於生產排程鋼號旁簽名紀錄，以利後續追查(該排程生產完，排程單將保留)。 (RMK00717) . 【美加訂單生產注意事項-CG1】中央段副操每顆銲道出Pot時觀察銲道同時，確認Beaver Tail與鋼板接觸之Guide Roll羊毛氈狀況，並適時添加潤滑油(避免乾掉)。 (RMK00717) | 訂單:2510EFE012/012 CG2 <生產備註> 事項如下 . 鍍鋅表面不可有鋅痕、壓痕、凹陷、及刮傷 、應變痕等。 (RMK00054) . 此經銷商保證平均厚度在1/2厚度公差內，厚度量測NG時，如單位長度符合範圍，請放行 (RMK00402) . 鍍層 AZ150 (含) 以上 , 鋅花等級 C~E 目標D，避免鋅花晶界明顯後續造成烤漆點狀未塗漆。 (RMK00565) . 此客戶有保證 全板形 急峻度 ≦ 0.7% ( ≦ 12 I-UNIT ) (RMK00583) . 【美加訂單生產注意事項-CG2】1.使用SUB-NOZZLE (RMK00717) | 訂單:2510EFE012/012 CC1 <生產備註> 事項如下 . 正面面漆(20U)及正面總膜厚(25U)要求管制90%以上之膜厚,未達標準降級. (RMK00054) . 若背面面漆(20U)及背面總膜厚(25U)時要求管制90%以上之膜厚,未達標準降級 (RMK00054) . 面漆=18U(90%)~請購基準22U(110%),標準板總膜厚=5+20U(100%面漆). (RMK00054) . 30CM*全寬*留1塊給LAB及1塊給塗料商, (RMK00054) . 【色差】1.1.此客戶對面漆(非B開頭之色碼)目視色差要求較高,請依限度樣本進行目視色差管制★--->發生過訴賠 (RMK00248) . 【色差】1.2.若針對特殊顏色需特別管理時，請品檢忽略1.1.的規定以特別規定為主 (RMK00248) . 此經銷商保證平均厚度在1/2厚度公差內，厚度量測NG時，如單位長度符合範圍，請放行 (RMK00402) . 【捲取】注意！本單為直立式包裝。禁用STAGGER捲取送包裝！送RCL重處理例外。 (RMK00512) . 此客戶有保證 全板形 急峻度 ≦ 0.7% ( ≦ 12 I-UNIT ) (RMK00583) . 【美加訂單生產注意事項-CCP】1.請烤漆入口依照正背面漆鋼捲投向規定進行鋼捲投入。 (RMK00717) . 【美加訂單生產注意事項-CCP】2.烤漆入口依照鋼捲投向規定進行鋼捲投入。(CR1/CG1 CR2/CG2-->正向入料。CR1/CG2 CR2/CG1-->反向入料) (RMK00717) . 【美加訂單生產注意事項-CCP】3.此訂單背面漆一律採Nature塗裝，塗裝黏度設定40秒以上 (RMK00717) | 訂單:2510EFE012/012 CC2 <生產備註> 事項如下 . 正面面漆(20U)及正面總膜厚(25U)要求管制90%以上之膜厚,未達標準降級. (RMK00054) . 若背面面漆(20U)及背面總膜厚(25U)時要求管制90%以上之膜厚,未達標準降級 (RMK00054) . 面漆=18U(90%)~請購基準22U(110%),標準板總膜厚=5+20U(100%面漆). (RMK00054) . 30CM*全寬*留1塊給LAB及1塊給塗料商, (RMK00054) . 【色差】1.1.此客戶對面漆(非B開頭之色碼)目視色差要求較高,請依限度樣本進行目視色差管制★--->發生過訴賠 (RMK00248) . 【色差】1.2.若針對特殊顏色需特別管理時，請品檢忽略1.1.的規定以特別規定為主 (RMK00248) . 此經銷商保證平均厚度在1/2厚度公差內，厚度量測NG時，如單位長度符合範圍，請放行 (RMK00402) . 【捲取】注意！本單為直立式包裝。禁用STAGGER捲取送包裝！送RCL重處理例外。 (RMK00512) . 此客戶有保證 全板形 急峻度 ≦ 0.7% ( ≦ 12 I-UNIT ) (RMK00583) . 【美加訂單生產注意事項-CCP】1.請烤漆入口依照正背面漆鋼捲投向規定進行鋼捲投入。 (RMK00717) . 【美加訂單生產注意事項-CCP】2.烤漆入口依照鋼捲投向規定進行鋼捲投入。(CR1/CG1 CR2/CG2-->正向入料。CR1/CG2 CR2/CG1-->反向入料) (RMK00717) . 【美加訂單生產注意事項-CCP】3.此訂單背面漆一律採Nature塗裝，塗裝黏度設定40秒以上 (RMK00717) | 訂單:2510EFE012/012 RCL <生產備註> 事項如下 . 【捲取】注意！本單為直立式包裝。禁用STAGGER捲取送包裝！送RCL重處理例外。 (RMK00512) | 訂單:2510EFE012/012 CCPK 無 <生產備註> 事項 | 訂單:2510EFE012/012 CGQC <品檢備註> 事項如下 . 鍍層 AZ150 (含) 以上 , 鋅花等級 C~E 目標D，避免鋅花晶界明顯後續造成烤漆點狀未塗漆。 (RMK00565) | 訂單:2510EFE012/012 CCQC <品檢備註> 事項如下 . 【色差】1.1.此客戶對面漆(非B開頭之色碼)目視色差要求較高,請依限度樣本進行目視色差管制★--->發生過訴賠 (RMK00248) . 【色差】1.2.若針對特殊顏色需特別管理時，請品檢忽略1.1.的規定以特別規定為主 (RMK00248) . 【捲取】注意！本單為直立式包裝。禁用STAGGER捲取送包裝！送RCL重處理例外。 (RMK00512) | 訂單:2510EFE012/012 TOL 無 <生產備註> 事項 |  | 訂單 2510EFE012/012 修改記錄如下: 20250918 10:00:39 (06023) 退火碼: >> H2, 用途碼: >> COG003, 背面標示: >> S000, 訂單背面顏色(五碼): >> BW73Z, 背面漆膜厚: >> NOM, 背面漆塗漆型式幾塗幾烤: >> 2, 鉻酸鹽: >> Z, 訂單厚度: >> 0.015, 訂單重: >> 40, 重量容許率(下限): >> 10, 重量容許率(上限): >> 10, 訂單寬度: >> 41, 鍍製方式: >> AC, 鋼捲內徑: >> 508, 鋼捲下限重: >> 3, 鋼捲上限重: >> 4.5, 壓花條件碼: >> -, 表面花紋: >> R, 綠色識別碼: >> -, 印刷輥號: >> -, 產品代碼: >> PPGL, 皮膜碼: >> -, 單位別: >> I, 油品種類: >> Z, 塗油量: >> Z, 包裝代碼: >> E0 , 保護膜碼: >> -, 客戶試片取樣型式: >> -, 調質碼: >> S, 套筒碼: >> P , 規格: >> A792SSGR80, 製造標準: >> ASTM, 表面處理劑種類: >> Z, 表面處理劑塗佈量: >> Z, 伸長率測試: >> N, 硬度測試碼: >> N, 抗拉強度測試: >> N, 降伏強度測試: >> N, 厚度變異: >> 0, 訂單正面顏色(五碼): >> SLH29, 正面漆膜厚: >> 25, 正面漆塗漆型式幾塗幾烤: >> 2, 修邊碼: >> Y, 重量碼: >> AW, 鋼捲捲向: >> O, 鍍層碼: >> AZ50, | F:保證1/2 ASTM 厚度公差
PPGL | 2510EFE015/001 |  | 1. ALT客戶 FORMA STEEL FH GL 板需要使用SAE1002M (OFP00239)-{.不符.} 2. FORMA STEEL 彎曲加工龜列，確認投料與 盡量不能有 CRACKING 現象 (不保證)...#83 (OFP00257)-{.不符.} 3. 製造標準為MS、ASTM或銷新加坡之訂單，若無技術指定優先用料，請優先使用國內料，勿使用ANFEN (OFP00406)-{.不符.} | 1. ALT客戶 FORMA STEEL FH GL 板需要使用SAE1002M (OFP00239)-{.不符.} 2. FORMA STEEL 彎曲加工龜列，確認投料與 盡量不能有 CRACKING 現象 (不保證)...#83 (OFP00257)-{.不符.} 3. 製造標準為MS、ASTM或銷新加坡之訂單，若無技術指定優先用料，請優先使用國內料，勿使用ANFEN (OFP00406)-{.不符.} 4. 【提醒】！本單為直立式包裝，嚴禁鍍鋅或烤漆後以STAGGER捲取 (OFP00451)-{.不符.} 5. 對於"TS AND YS AIMING 100KSI MAX, 不保證"。參...2109EFE055/001 幹古說明 (OFP00564)-{.不符.} 6. ※超耐候一系列用途要確認是否有英制公差需求，有英制公差需求時選配碼用ON027※ (OFP00680)-{.不符.} 7. 此經銷商有簽訂1/2厚度公差保證(無厚度變異),請調整冷軋與鍍鋅厚度公差管制範圍. 保證 ASTM 厚度公差 (OFP00180)-{.不符.} | 訂單:2510EFE015/001 CPL <生產備註> 事項如下 . 除HGI/ HGL 訂單邊緣不噴油. 其餘皆側緣噴油 (RMK00285) . 【美加訂單生產注意事項-CPL】1.客戶美加地區訂單實施修邊刀最大使用顆數上限(20顆) (RMK00717) . 【美加訂單生產注意事項-CPL】2.排程備註:注意修邊品質與毛邊 (RMK00717) . 【美加訂單生產注意事項-CPL】3.去毛邊輥的管制：兩側壓力均設定1.0 kg/cm2 (RMK00717) | 訂單:2510EFE015/001 CR1 <生產備註> 事項如下 . 此經銷商保證平均厚度在1/2厚度公差內，厚度量測NG時，如單位長度符合範圍，請放行 (RMK00402) . 此客戶有保證 全板形 急峻度 ≦ 0.7% ( ≦ 12 I-UNIT ) (RMK00583) . 【美加訂單生產注意事項-CR】1.兩側各加開一個spot cooling增加冷卻效果。 (RMK00717) . 【美加訂單生產注意事項-CR】2.發生毛邊時，請降速生產減輕毛邊程度，暫留討論後再處置。 (RMK00717) | 訂單:2510EFE015/001 CR2 <生產備註> 事項如下 . 此經銷商保證平均厚度在1/2厚度公差內，厚度量測NG時，如單位長度符合範圍，請放行 (RMK00402) . 此客戶有保證 全板形 急峻度 ≦ 0.7% ( ≦ 12 I-UNIT ) (RMK00583) . 【美加訂單生產注意事項-CR】1.兩側各加開一個spot cooling增加冷卻效果。 (RMK00717) . 【美加訂單生產注意事項-CR】2.發生毛邊時，請降速生產減輕毛邊程度，暫留討論後再處置。 (RMK00717) | 訂單:2510EFE015/001 CG1 <生產備註> 事項如下 . 鍍鋅表面不可有鋅痕、壓痕、凹陷、及刮傷 、應變痕等。 (RMK00054) . 此經銷商保證平均厚度在1/2厚度公差內，厚度量測NG時，如單位長度符合範圍，請放行 (RMK00402) . 鍍層 AZ150 (含) 以上 , 鋅花等級 C~E 目標D，避免鋅花晶界明顯後續造成烤漆點狀未塗漆。 (RMK00565) . 此客戶有保證 全板形 急峻度 ≦ 0.7% ( ≦ 12 I-UNIT ) (RMK00583) . 【美加訂單生產注意事項-CG1】副操確認完回控制室後，於生產排程鋼號旁簽名紀錄，以利後續追查(該排程生產完，排程單將保留)。 (RMK00717) . 【美加訂單生產注意事項-CG1】中央段副操每顆銲道出Pot時觀察銲道同時，確認Beaver Tail與鋼板接觸之Guide Roll羊毛氈狀況，並適時添加潤滑油(避免乾掉)。 (RMK00717) | 訂單:2510EFE015/001 CG2 <生產備註> 事項如下 . 鍍鋅表面不可有鋅痕、壓痕、凹陷、及刮傷 、應變痕等。 (RMK00054) . 此經銷商保證平均厚度在1/2厚度公差內，厚度量測NG時，如單位長度符合範圍，請放行 (RMK00402) . 鍍層 AZ150 (含) 以上 , 鋅花等級 C~E 目標D，避免鋅花晶界明顯後續造成烤漆點狀未塗漆。 (RMK00565) . 此客戶有保證 全板形 急峻度 ≦ 0.7% ( ≦ 12 I-UNIT ) (RMK00583) . 【美加訂單生產注意事項-CG2】1.使用SUB-NOZZLE (RMK00717) | 訂單:2510EFE015/001 CC1 <生產備註> 事項如下 . 【色差】膜厚變動b值較大,和客戶協議色差放行改為DE<=1.5 只管當批目視,不管批差異 (RMK-E_CHIN) . 正面面漆(20U)及正面總膜厚(25U)要求管制90%以上之膜厚,未達標準降級. (RMK00054) . 若背面面漆(20U)及背面總膜厚(25U)時要求管制90%以上之膜厚,未達標準降級 (RMK00054) . 面漆=18U(90%)~請購基準22U(110%),標準板總膜厚=5+20U(100%面漆). (RMK00054) . 30CM*全寬*留1塊給LAB及1塊給塗料商, (RMK00054) . 【色差】1.1.此客戶對面漆(非B開頭之色碼)目視色差要求較高,請依限度樣本進行目視色差管制★--->發生過訴賠 (RMK00248) . 【色差】1.2.若針對特殊顏色需特別管理時，請品檢忽略1.1.的規定以特別規定為主 (RMK00248) . 此經銷商保證平均厚度在1/2厚度公差內，厚度量測NG時，如單位長度符合範圍，請放行 (RMK00402) . 【捲取】注意！本單為直立式包裝。禁用STAGGER捲取送包裝！送RCL重處理例外。 (RMK00512) . 【抽氣量】白色系在CC1生產時,FINISH抽氣量請設定250,如生產中發生色差b值異常升高,請股長再加大抽氣量因應 (RMK00560) . 此客戶有保證 全板形 急峻度 ≦ 0.7% ( ≦ 12 I-UNIT ) (RMK00583) . 【美加訂單生產注意事項-CCP】1.請烤漆入口依照正背面漆鋼捲投向規定進行鋼捲投入。 (RMK00717) . 【美加訂單生產注意事項-CCP】2.烤漆入口依照鋼捲投向規定進行鋼捲投入。(CR1/CG1 CR2/CG2-->正向入料。CR1/CG2 CR2/CG1-->反向入料) (RMK00717) . 【美加訂單生產注意事項-CCP】3.此訂單背面漆一律採Nature塗裝，塗裝黏度設定40秒以上 (RMK00717) | 訂單:2510EFE015/001 CC2 <生產備註> 事項如下 . 【色差】膜厚變動b值較大,和客戶協議色差放行改為DE<=1.5 只管當批目視,不管批差異 (RMK-E_CHIN) . 正面面漆(20U)及正面總膜厚(25U)要求管制90%以上之膜厚,未達標準降級. (RMK00054) . 若背面面漆(20U)及背面總膜厚(25U)時要求管制90%以上之膜厚,未達標準降級 (RMK00054) . 面漆=18U(90%)~請購基準22U(110%),標準板總膜厚=5+20U(100%面漆). (RMK00054) . 30CM*全寬*留1塊給LAB及1塊給塗料商, (RMK00054) . 【色差】1.1.此客戶對面漆(非B開頭之色碼)目視色差要求較高,請依限度樣本進行目視色差管制★--->發生過訴賠 (RMK00248) . 【色差】1.2.若針對特殊顏色需特別管理時，請品檢忽略1.1.的規定以特別規定為主 (RMK00248) . 此經銷商保證平均厚度在1/2厚度公差內，厚度量測NG時，如單位長度符合範圍，請放行 (RMK00402) . 【捲取】注意！本單為直立式包裝。禁用STAGGER捲取送包裝！送RCL重處理例外。 (RMK00512) . 【抽氣量】白色系在CC1生產時,FINISH抽氣量請設定250,如生產中發生色差b值異常升高,請股長再加大抽氣量因應 (RMK00560) . 此客戶有保證 全板形 急峻度 ≦ 0.7% ( ≦ 12 I-UNIT ) (RMK00583) . 【美加訂單生產注意事項-CCP】1.請烤漆入口依照正背面漆鋼捲投向規定進行鋼捲投入。 (RMK00717) . 【美加訂單生產注意事項-CCP】2.烤漆入口依照鋼捲投向規定進行鋼捲投入。(CR1/CG1 CR2/CG2-->正向入料。CR1/CG2 CR2/CG1-->反向入料) (RMK00717) . 【美加訂單生產注意事項-CCP】3.此訂單背面漆一律採Nature塗裝，塗裝黏度設定40秒以上 (RMK00717) | 訂單:2510EFE015/001 RCL <生產備註> 事項如下 . 【捲取】注意！本單為直立式包裝。禁用STAGGER捲取送包裝！送RCL重處理例外。 (RMK00512) | 訂單:2510EFE015/001 CCPK 無 <生產備註> 事項 | 訂單:2510EFE015/001 CGQC <品檢備註> 事項如下 . 鍍層 AZ150 (含) 以上 , 鋅花等級 C~E 目標D，避免鋅花晶界明顯後續造成烤漆點狀未塗漆。 (RMK00565) | 訂單:2510EFE015/001 CCQC <品檢備註> 事項如下 . 【色差】1.1.此客戶對面漆(非B開頭之色碼)目視色差要求較高,請依限度樣本進行目視色差管制★--->發生過訴賠 (RMK00248) . 【色差】1.2.若針對特殊顏色需特別管理時，請品檢忽略1.1.的規定以特別規定為主 (RMK00248) . 【捲取】注意！本單為直立式包裝。禁用STAGGER捲取送包裝！送RCL重處理例外。 (RMK00512) | 訂單:2510EFE015/001 TOL 無 <生產備註> 事項 | 【色差】膜厚變動b值較大,和客戶協議色差放行改為DE<=1.5 只管當批目視,不管批差異^^/CC1/CC2/ <<.E_CHIN 2025/09/23 08:13.>> | 訂單 2510EFE015/001 修改記錄如下: 20250919 14:51:49 (06023) 退火碼: >> H2, 用途碼: >> COG003, 背面標示: >> S000, 訂單背面顏色(五碼): >> BY15Z, 背面漆膜厚: >> NOM, 背面漆塗漆型式幾塗幾烤: >> 2, 鉻酸鹽: >> Z, 訂單厚度: >> 0.015, 訂單重: >> 60, 重量容許率(下限): >> 10, 重量容許率(上限): >> 10, 訂單寬度: >> 40.875, 鍍製方式: >> AC, 鋼捲內徑: >> 508, 鋼捲下限重: >> 3, 鋼捲上限重: >> 4.5, 壓花條件碼: >> -, 表面花紋: >> R, 綠色識別碼: >> -, 印刷輥號: >> -, 產品代碼: >> PPGL, 皮膜碼: >> -, 單位別: >> I, 油品種類: >> Z, 塗油量: >> Z, 包裝代碼: >> E0 , 保護膜碼: >> -, 客戶試片取樣型式: >> -, 調質碼: >> S, 套筒碼: >> P , 規格: >> A792SSGR80, 製造標準: >> ASTM, 表面處理劑種類: >> Z, 表面處理劑塗佈量: >> Z, 伸長率測試: >> N, 硬度測試碼: >> N, 抗拉強度測試: >> N, 降伏強度測試: >> N, 訂單正面顏色(五碼): >> SWG2V, 正面漆膜厚: >> 25, 正面漆塗漆型式幾塗幾烤: >> 2, 修邊碼: >> Y, 重量碼: >> AW, 鋼捲捲向: >> O, 鍍層碼: >> AZ50, | F:保證1/2 ASTM 厚度公差
PPGL | 2510EFE016/001 |  | 1. ALT客戶 FORMA STEEL FH GL 板需要使用SAE1002M (OFP00239)-{.不符.} 2. FORMA STEEL 彎曲加工龜列，確認投料與 盡量不能有 CRACKING 現象 (不保證)...#83 (OFP00257)-{.不符.} 3. 製造標準為MS、ASTM或銷新加坡之訂單，若無技術指定優先用料，請優先使用國內料，勿使用ANFEN (OFP00406)-{.不符.} | 1. ALT客戶 FORMA STEEL FH GL 板需要使用SAE1002M (OFP00239)-{.不符.} 2. FORMA STEEL 彎曲加工龜列，確認投料與 盡量不能有 CRACKING 現象 (不保證)...#83 (OFP00257)-{.不符.} 3. 製造標準為MS、ASTM或銷新加坡之訂單，若無技術指定優先用料，請優先使用國內料，勿使用ANFEN (OFP00406)-{.不符.} 4. 【提醒】！本單為直立式包裝，嚴禁鍍鋅或烤漆後以STAGGER捲取 (OFP00451)-{.不符.} 5. 對於"TS AND YS AIMING 100KSI MAX, 不保證"。參...2109EFE055/001 幹古說明 (OFP00564)-{.不符.} 6. ※超耐候一系列用途要確認是否有英制公差需求，有英制公差需求時選配碼用ON027※ (OFP00680)-{.不符.} 7. 此經銷商有簽訂1/2厚度公差保證(無厚度變異),請調整冷軋與鍍鋅厚度公差管制範圍. 保證 ASTM 厚度公差 (OFP00180)-{.不符.} | 訂單:2510EFE016/001 CPL <生產備註> 事項如下 . 除HGI/ HGL 訂單邊緣不噴油. 其餘皆側緣噴油 (RMK00285) . 【美加訂單生產注意事項-CPL】1.客戶美加地區訂單實施修邊刀最大使用顆數上限(20顆) (RMK00717) . 【美加訂單生產注意事項-CPL】2.排程備註:注意修邊品質與毛邊 (RMK00717) . 【美加訂單生產注意事項-CPL】3.去毛邊輥的管制：兩側壓力均設定1.0 kg/cm2 (RMK00717) | 訂單:2510EFE016/001 CR1 <生產備註> 事項如下 . 此經銷商保證平均厚度在1/2厚度公差內，厚度量測NG時，如單位長度符合範圍，請放行 (RMK00402) . 此客戶有保證 全板形 急峻度 ≦ 0.7% ( ≦ 12 I-UNIT ) (RMK00583) . 【美加訂單生產注意事項-CR】1.兩側各加開一個spot cooling增加冷卻效果。 (RMK00717) . 【美加訂單生產注意事項-CR】2.發生毛邊時，請降速生產減輕毛邊程度，暫留討論後再處置。 (RMK00717) | 訂單:2510EFE016/001 CR2 <生產備註> 事項如下 . 此經銷商保證平均厚度在1/2厚度公差內，厚度量測NG時，如單位長度符合範圍，請放行 (RMK00402) . 此客戶有保證 全板形 急峻度 ≦ 0.7% ( ≦ 12 I-UNIT ) (RMK00583) . 【美加訂單生產注意事項-CR】1.兩側各加開一個spot cooling增加冷卻效果。 (RMK00717) . 【美加訂單生產注意事項-CR】2.發生毛邊時，請降速生產減輕毛邊程度，暫留討論後再處置。 (RMK00717) | 訂單:2510EFE016/001 CG1 <生產備註> 事項如下 . 鍍鋅表面不可有鋅痕、壓痕、凹陷、及刮傷 、應變痕等。 (RMK00054) . 此經銷商保證平均厚度在1/2厚度公差內，厚度量測NG時，如單位長度符合範圍，請放行 (RMK00402) . 鍍層 AZ150 (含) 以上 , 鋅花等級 C~E 目標D，避免鋅花晶界明顯後續造成烤漆點狀未塗漆。 (RMK00565) . 此客戶有保證 全板形 急峻度 ≦ 0.7% ( ≦ 12 I-UNIT ) (RMK00583) . 【美加訂單生產注意事項-CG1】副操確認完回控制室後，於生產排程鋼號旁簽名紀錄，以利後續追查(該排程生產完，排程單將保留)。 (RMK00717) . 【美加訂單生產注意事項-CG1】中央段副操每顆銲道出Pot時觀察銲道同時，確認Beaver Tail與鋼板接觸之Guide Roll羊毛氈狀況，並適時添加潤滑油(避免乾掉)。 (RMK00717) | 訂單:2510EFE016/001 CG2 <生產備註> 事項如下 . 鍍鋅表面不可有鋅痕、壓痕、凹陷、及刮傷 、應變痕等。 (RMK00054) . 此經銷商保證平均厚度在1/2厚度公差內，厚度量測NG時，如單位長度符合範圍，請放行 (RMK00402) . 鍍層 AZ150 (含) 以上 , 鋅花等級 C~E 目標D，避免鋅花晶界明顯後續造成烤漆點狀未塗漆。 (RMK00565) . 此客戶有保證 全板形 急峻度 ≦ 0.7% ( ≦ 12 I-UNIT ) (RMK00583) . 【美加訂單生產注意事項-CG2】1.使用SUB-NOZZLE (RMK00717) | 訂單:2510EFE016/001 CC1 <生產備註> 事項如下 . 【色差】膜厚變動b值較大,和客戶協議色差放行改為DE<=1.5 只管當批目視,不管批差異 (RMK-E_CHIN) . 正面面漆(20U)及正面總膜厚(25U)要求管制90%以上之膜厚,未達標準降級. (RMK00054) . 若背面面漆(20U)及背面總膜厚(25U)時要求管制90%以上之膜厚,未達標準降級 (RMK00054) . 面漆=18U(90%)~請購基準22U(110%),標準板總膜厚=5+20U(100%面漆). (RMK00054) . 30CM*全寬*留1塊給LAB及1塊給塗料商, (RMK00054) . 【色差】1.1.此客戶對面漆(非B開頭之色碼)目視色差要求較高,請依限度樣本進行目視色差管制★--->發生過訴賠 (RMK00248) . 【色差】1.2.若針對特殊顏色需特別管理時，請品檢忽略1.1.的規定以特別規定為主 (RMK00248) . 此經銷商保證平均厚度在1/2厚度公差內，厚度量測NG時，如單位長度符合範圍，請放行 (RMK00402) . 【捲取】注意！本單為直立式包裝。禁用STAGGER捲取送包裝！送RCL重處理例外。 (RMK00512) . 【抽氣量】白色系在CC1生產時,FINISH抽氣量請設定250,如生產中發生色差b值異常升高,請股長再加大抽氣量因應 (RMK00560) . 此客戶有保證 全板形 急峻度 ≦ 0.7% ( ≦ 12 I-UNIT ) (RMK00583) . 【美加訂單生產注意事項-CCP】1.請烤漆入口依照正背面漆鋼捲投向規定進行鋼捲投入。 (RMK00717) . 【美加訂單生產注意事項-CCP】2.烤漆入口依照鋼捲投向規定進行鋼捲投入。(CR1/CG1 CR2/CG2-->正向入料。CR1/CG2 CR2/CG1-->反向入料) (RMK00717) . 【美加訂單生產注意事項-CCP】3.此訂單背面漆一律採Nature塗裝，塗裝黏度設定40秒以上 (RMK00717) | 訂單:2510EFE016/001 CC2 <生產備註> 事項如下 . 【色差】膜厚變動b值較大,和客戶協議色差放行改為DE<=1.5 只管當批目視,不管批差異 (RMK-E_CHIN) . 正面面漆(20U)及正面總膜厚(25U)要求管制90%以上之膜厚,未達標準降級. (RMK00054) . 若背面面漆(20U)及背面總膜厚(25U)時要求管制90%以上之膜厚,未達標準降級 (RMK00054) . 面漆=18U(90%)~請購基準22U(110%),標準板總膜厚=5+20U(100%面漆). (RMK00054) . 30CM*全寬*留1塊給LAB及1塊給塗料商, (RMK00054) . 【色差】1.1.此客戶對面漆(非B開頭之色碼)目視色差要求較高,請依限度樣本進行目視色差管制★--->發生過訴賠 (RMK00248) . 【色差】1.2.若針對特殊顏色需特別管理時，請品檢忽略1.1.的規定以特別規定為主 (RMK00248) . 此經銷商保證平均厚度在1/2厚度公差內，厚度量測NG時，如單位長度符合範圍，請放行 (RMK00402) . 【捲取】注意！本單為直立式包裝。禁用STAGGER捲取送包裝！送RCL重處理例外。 (RMK00512) . 【抽氣量】白色系在CC1生產時,FINISH抽氣量請設定250,如生產中發生色差b值異常升高,請股長再加大抽氣量因應 (RMK00560) . 此客戶有保證 全板形 急峻度 ≦ 0.7% ( ≦ 12 I-UNIT ) (RMK00583) . 【美加訂單生產注意事項-CCP】1.請烤漆入口依照正背面漆鋼捲投向規定進行鋼捲投入。 (RMK00717) . 【美加訂單生產注意事項-CCP】2.烤漆入口依照鋼捲投向規定進行鋼捲投入。(CR1/CG1 CR2/CG2-->正向入料。CR1/CG2 CR2/CG1-->反向入料) (RMK00717) . 【美加訂單生產注意事項-CCP】3.此訂單背面漆一律採Nature塗裝，塗裝黏度設定40秒以上 (RMK00717) | 訂單:2510EFE016/001 RCL <生產備註> 事項如下 . 【捲取】注意！本單為直立式包裝。禁用STAGGER捲取送包裝！送RCL重處理例外。 (RMK00512) | 訂單:2510EFE016/001 CCPK 無 <生產備註> 事項 | 訂單:2510EFE016/001 CGQC <品檢備註> 事項如下 . 鍍層 AZ150 (含) 以上 , 鋅花等級 C~E 目標D，避免鋅花晶界明顯後續造成烤漆點狀未塗漆。 (RMK00565) | 訂單:2510EFE016/001 CCQC <品檢備註> 事項如下 . 【色差】1.1.此客戶對面漆(非B開頭之色碼)目視色差要求較高,請依限度樣本進行目視色差管制★--->發生過訴賠 (RMK00248) . 【色差】1.2.若針對特殊顏色需特別管理時，請品檢忽略1.1.的規定以特別規定為主 (RMK00248) . 【捲取】注意！本單為直立式包裝。禁用STAGGER捲取送包裝！送RCL重處理例外。 (RMK00512) | 訂單:2510EFE016/001 TOL 無 <生產備註> 事項 | 【色差】膜厚變動b值較大,和客戶協議色差放行改為DE<=1.5 只管當批目視,不管批差異^^/CC1/CC2/ <<.E_CHIN 2025/09/22 14:06.>> | 訂單 2510EFE016/001 修改記錄如下: 20250919 14:58:45 (06023) 退火碼: >> H2, 用途碼: >> COG003, 背面標示: >> S000, 訂單背面顏色(五碼): >> BY15Z, 背面漆膜厚: >> NOM, 背面漆塗漆型式幾塗幾烤: >> 2, 鉻酸鹽: >> Z, 訂單厚度: >> 0.0191, 訂單重: >> 40, 重量容許率(下限): >> 10, 重量容許率(上限): >> 10, 訂單寬度: >> 42.75, 鍍製方式: >> AC, 鋼捲內徑: >> 508, 鋼捲下限重: >> 3, 鋼捲上限重: >> 4.5, 壓花條件碼: >> -, 表面花紋: >> R, 綠色識別碼: >> -, 印刷輥號: >> -, 產品代碼: >> PPGL, 皮膜碼: >> -, 單位別: >> I, 油品種類: >> Z, 塗油量: >> Z, 包裝代碼: >> E0 , 保護膜碼: >> -, 客戶試片取樣型式: >> -, 調質碼: >> S, 套筒碼: >> P , 規格: >> A792SSGR80, 製造標準: >> ASTM, 表面處理劑種類: >> Z, 表面處理劑塗佈量: >> Z, 伸長率測試: >> N, 硬度測試碼: >> N, 抗拉強度測試: >> N, 降伏強度測試: >> N, 訂單正面顏色(五碼): >> SWG2V, 正面漆膜厚: >> 25, 正面漆塗漆型式幾塗幾烤: >> 2, 修邊碼: >> Y, 重量碼: >> AW, 鋼捲捲向: >> O, 鍍層碼: >> AZ50, | F:保證1/2 ASTM 厚度公差
PPGL | 2510EFE017/001 |  | 1. ALT客戶 FORMA STEEL FH GL 板需要使用SAE1002M (OFP00239)-{.不符.} 2. FORMA STEEL 彎曲加工龜列，確認投料與 盡量不能有 CRACKING 現象 (不保證)...#83 (OFP00257)-{.不符.} 3. 製造標準為MS、ASTM或銷新加坡之訂單，若無技術指定優先用料，請優先使用國內料，勿使用ANFEN (OFP00406)-{.不符.} | 1. ALT客戶 FORMA STEEL FH GL 板需要使用SAE1002M (OFP00239)-{.不符.} 2. FORMA STEEL 彎曲加工龜列，確認投料與 盡量不能有 CRACKING 現象 (不保證)...#83 (OFP00257)-{.不符.} 3. 製造標準為MS、ASTM或銷新加坡之訂單，若無技術指定優先用料，請優先使用國內料，勿使用ANFEN (OFP00406)-{.不符.} 4. 【提醒】！本單為直立式包裝，嚴禁鍍鋅或烤漆後以STAGGER捲取 (OFP00451)-{.不符.} 5. 對於"TS AND YS AIMING 100KSI MAX, 不保證"。參...2109EFE055/001 幹古說明 (OFP00564)-{.不符.} 6. ※超耐候一系列用途要確認是否有英制公差需求，有英制公差需求時選配碼用ON027※ (OFP00680)-{.不符.} 7. 此經銷商有簽訂1/2厚度公差保證(無厚度變異),請調整冷軋與鍍鋅厚度公差管制範圍. 保證 ASTM 厚度公差 (OFP00180)-{.不符.} | 訂單:2510EFE017/001 CPL <生產備註> 事項如下 . 除HGI/ HGL 訂單邊緣不噴油. 其餘皆側緣噴油 (RMK00285) . 【美加訂單生產注意事項-CPL】1.客戶美加地區訂單實施修邊刀最大使用顆數上限(20顆) (RMK00717) . 【美加訂單生產注意事項-CPL】2.排程備註:注意修邊品質與毛邊 (RMK00717) . 【美加訂單生產注意事項-CPL】3.去毛邊輥的管制：兩側壓力均設定1.0 kg/cm2 (RMK00717) | 訂單:2510EFE017/001 CR1 <生產備註> 事項如下 . 此經銷商保證平均厚度在1/2厚度公差內，厚度量測NG時，如單位長度符合範圍，請放行 (RMK00402) . 此客戶有保證 全板形 急峻度 ≦ 0.7% ( ≦ 12 I-UNIT ) (RMK00583) . 【美加訂單生產注意事項-CR】1.兩側各加開一個spot cooling增加冷卻效果。 (RMK00717) . 【美加訂單生產注意事項-CR】2.發生毛邊時，請降速生產減輕毛邊程度，暫留討論後再處置。 (RMK00717) | 訂單:2510EFE017/001 CR2 <生產備註> 事項如下 . 此經銷商保證平均厚度在1/2厚度公差內，厚度量測NG時，如單位長度符合範圍，請放行 (RMK00402) . 此客戶有保證 全板形 急峻度 ≦ 0.7% ( ≦ 12 I-UNIT ) (RMK00583) . 【美加訂單生產注意事項-CR】1.兩側各加開一個spot cooling增加冷卻效果。 (RMK00717) . 【美加訂單生產注意事項-CR】2.發生毛邊時，請降速生產減輕毛邊程度，暫留討論後再處置。 (RMK00717) | 訂單:2510EFE017/001 CG1 <生產備註> 事項如下 . 鍍鋅表面不可有鋅痕、壓痕、凹陷、及刮傷 、應變痕等。 (RMK00054) . 此經銷商保證平均厚度在1/2厚度公差內，厚度量測NG時，如單位長度符合範圍，請放行 (RMK00402) . 鍍層 AZ150 (含) 以上 , 鋅花等級 C~E 目標D，避免鋅花晶界明顯後續造成烤漆點狀未塗漆。 (RMK00565) . 此客戶有保證 全板形 急峻度 ≦ 0.7% ( ≦ 12 I-UNIT ) (RMK00583) . 【美加訂單生產注意事項-CG1】副操確認完回控制室後，於生產排程鋼號旁簽名紀錄，以利後續追查(該排程生產完，排程單將保留)。 (RMK00717) . 【美加訂單生產注意事項-CG1】中央段副操每顆銲道出Pot時觀察銲道同時，確認Beaver Tail與鋼板接觸之Guide Roll羊毛氈狀況，並適時添加潤滑油(避免乾掉)。 (RMK00717) | 訂單:2510EFE017/001 CG2 <生產備註> 事項如下 . 鍍鋅表面不可有鋅痕、壓痕、凹陷、及刮傷 、應變痕等。 (RMK00054) . 此經銷商保證平均厚度在1/2厚度公差內，厚度量測NG時，如單位長度符合範圍，請放行 (RMK00402) . 鍍層 AZ150 (含) 以上 , 鋅花等級 C~E 目標D，避免鋅花晶界明顯後續造成烤漆點狀未塗漆。 (RMK00565) . 此客戶有保證 全板形 急峻度 ≦ 0.7% ( ≦ 12 I-UNIT ) (RMK00583) . 【美加訂單生產注意事項-CG2】1.使用SUB-NOZZLE (RMK00717) | 訂單:2510EFE017/001 CC1 <生產備註> 事項如下 . 正面面漆(20U)及正面總膜厚(25U)要求管制90%以上之膜厚,未達標準降級. (RMK00054) . 若背面面漆(20U)及背面總膜厚(25U)時要求管制90%以上之膜厚,未達標準降級 (RMK00054) . 面漆=18U(90%)~請購基準22U(110%),標準板總膜厚=5+20U(100%面漆). (RMK00054) . 30CM*全寬*留1塊給LAB及1塊給塗料商, (RMK00054) . 【色差】1.1.此客戶對面漆(非B開頭之色碼)目視色差要求較高,請依限度樣本進行目視色差管制★--->發生過訴賠 (RMK00248) . 【色差】1.2.若針對特殊顏色需特別管理時，請品檢忽略1.1.的規定以特別規定為主 (RMK00248) . 此經銷商保證平均厚度在1/2厚度公差內，厚度量測NG時，如單位長度符合範圍，請放行 (RMK00402) . 【捲取】注意！本單為直立式包裝。禁用STAGGER捲取送包裝！送RCL重處理例外。 (RMK00512) . 此客戶有保證 全板形 急峻度 ≦ 0.7% ( ≦ 12 I-UNIT ) (RMK00583) . 【美加訂單生產注意事項-CCP】1.請烤漆入口依照正背面漆鋼捲投向規定進行鋼捲投入。 (RMK00717) . 【美加訂單生產注意事項-CCP】2.烤漆入口依照鋼捲投向規定進行鋼捲投入。(CR1/CG1 CR2/CG2-->正向入料。CR1/CG2 CR2/CG1-->反向入料) (RMK00717) . 【美加訂單生產注意事項-CCP】3.此訂單背面漆一律採Nature塗裝，塗裝黏度設定40秒以上 (RMK00717) | 訂單:2510EFE017/001 CC2 <生產備註> 事項如下 . 正面面漆(20U)及正面總膜厚(25U)要求管制90%以上之膜厚,未達標準降級. (RMK00054) . 若背面面漆(20U)及背面總膜厚(25U)時要求管制90%以上之膜厚,未達標準降級 (RMK00054) . 面漆=18U(90%)~請購基準22U(110%),標準板總膜厚=5+20U(100%面漆). (RMK00054) . 30CM*全寬*留1塊給LAB及1塊給塗料商, (RMK00054) . 【色差】1.1.此客戶對面漆(非B開頭之色碼)目視色差要求較高,請依限度樣本進行目視色差管制★--->發生過訴賠 (RMK00248) . 【色差】1.2.若針對特殊顏色需特別管理時，請品檢忽略1.1.的規定以特別規定為主 (RMK00248) . 此經銷商保證平均厚度在1/2厚度公差內，厚度量測NG時，如單位長度符合範圍，請放行 (RMK00402) . 【捲取】注意！本單為直立式包裝。禁用STAGGER捲取送包裝！送RCL重處理例外。 (RMK00512) . 此客戶有保證 全板形 急峻度 ≦ 0.7% ( ≦ 12 I-UNIT ) (RMK00583) . 【美加訂單生產注意事項-CCP】1.請烤漆入口依照正背面漆鋼捲投向規定進行鋼捲投入。 (RMK00717) . 【美加訂單生產注意事項-CCP】2.烤漆入口依照鋼捲投向規定進行鋼捲投入。(CR1/CG1 CR2/CG2-->正向入料。CR1/CG2 CR2/CG1-->反向入料) (RMK00717) . 【美加訂單生產注意事項-CCP】3.此訂單背面漆一律採Nature塗裝，塗裝黏度設定40秒以上 (RMK00717) | 訂單:2510EFE017/001 RCL <生產備註> 事項如下 . 【捲取】注意！本單為直立式包裝。禁用STAGGER捲取送包裝！送RCL重處理例外。 (RMK00512) | 訂單:2510EFE017/001 CCPK 無 <生產備註> 事項 | 訂單:2510EFE017/001 CGQC <品檢備註> 事項如下 . 鍍層 AZ150 (含) 以上 , 鋅花等級 C~E 目標D，避免鋅花晶界明顯後續造成烤漆點狀未塗漆。 (RMK00565) | 訂單:2510EFE017/001 CCQC <品檢備註> 事項如下 . 【色差】1.1.此客戶對面漆(非B開頭之色碼)目視色差要求較高,請依限度樣本進行目視色差管制★--->發生過訴賠 (RMK00248) . 【色差】1.2.若針對特殊顏色需特別管理時，請品檢忽略1.1.的規定以特別規定為主 (RMK00248) . 【捲取】注意！本單為直立式包裝。禁用STAGGER捲取送包裝！送RCL重處理例外。 (RMK00512) | 訂單:2510EFE017/001 TOL 無 <生產備註> 事項 |  | 訂單 2510EFE017/001 修改記錄如下: 20250919 15:03:11 (06023) 退火碼: >> H2, 用途碼: >> COG003, 背面標示: >> S000, 訂單背面顏色(五碼): >> BY15Z, 背面漆膜厚: >> NOM, 背面漆塗漆型式幾塗幾烤: >> 2, 鉻酸鹽: >> Z, 訂單厚度: >> 0.0191, 訂單重: >> 40, 重量容許率(下限): >> 10, 重量容許率(上限): >> 10, 訂單寬度: >> 42.75, 鍍製方式: >> AC, 鋼捲內徑: >> 508, 鋼捲下限重: >> 3, 鋼捲上限重: >> 4.5, 壓花條件碼: >> -, 表面花紋: >> R, 綠色識別碼: >> -, 印刷輥號: >> -, 產品代碼: >> PPGL, 皮膜碼: >> -, 單位別: >> I, 油品種類: >> Z, 塗油量: >> Z, 包裝代碼: >> E0 , 保護膜碼: >> -, 客戶試片取樣型式: >> -, 調質碼: >> S, 套筒碼: >> P , 規格: >> A792SSGR80, 製造標準: >> ASTM, 表面處理劑種類: >> Z, 表面處理劑塗佈量: >> Z, 伸長率測試: >> N, 硬度測試碼: >> N, 抗拉強度測試: >> N, 降伏強度測試: >> N, 訂單正面顏色(五碼): >> SYG39, 正面漆膜厚: >> 25, 正面漆塗漆型式幾塗幾烤: >> 2, 修邊碼: >> Y, 重量碼: >> AW, 鋼捲捲向: >> O, 鍍層碼: >> AZ50, | F:保證1/2 ASTM 厚度公差 | [訂單訊息通知] 2025/09/22 11:47:16 AM 訂單訊息通知 (秦大維 >> 通知 >> Patty Wu) 訂單訊息 : YS僅 10％符合，TS僅4％ 符合客戶需求 AIM MAX 100 KSI。需將此一訊息回饋客戶
PPGL | 2510EFE020/001 |  | 1. 製造標準為MS、ASTM或銷新加坡之訂單，若無技術指定優先用料，請優先使用國內料，勿使用ANFEN (OFP00406)-{.不符.} | 1. 製造標準為MS、ASTM或銷新加坡之訂單，若無技術指定優先用料，請優先使用國內料，勿使用ANFEN (OFP00406)-{.不符.} 2. 【提醒】！本單為直立式包裝，嚴禁鍍鋅或烤漆後以STAGGER捲取 (OFP00451)-{.不符.} 3. ※超耐候一系列用途要確認是否有英制公差需求，有英制公差需求時選配碼用ON027※ (OFP00680)-{.不符.} 4. 此經銷商有簽訂1/2厚度公差保證(無厚度變異),請調整冷軋與鍍鋅厚度公差管制範圍. 保證 ASTM 厚度公差 (OFP00180)-{.不符.} | 訂單:2510EFE020/001 CPL <生產備註> 事項如下 . 除HGI/ HGL 訂單邊緣不噴油. 其餘皆側緣噴油 (RMK00285) . 【美加訂單生產注意事項-CPL】1.客戶美加地區訂單實施修邊刀最大使用顆數上限(20顆) (RMK00717) . 【美加訂單生產注意事項-CPL】2.排程備註:注意修邊品質與毛邊 (RMK00717) . 【美加訂單生產注意事項-CPL】3.去毛邊輥的管制：兩側壓力均設定1.0 kg/cm2 (RMK00717) | 訂單:2510EFE020/001 CR1 <生產備註> 事項如下 . 此經銷商保證平均厚度在1/2厚度公差內，厚度量測NG時，如單位長度符合範圍，請放行 (RMK00402) . 此客戶有保證 全板形 急峻度 ≦ 0.7% ( ≦ 12 I-UNIT ) (RMK00583) . 【美加訂單生產注意事項-CR】1.兩側各加開一個spot cooling增加冷卻效果。 (RMK00717) . 【美加訂單生產注意事項-CR】2.發生毛邊時，請降速生產減輕毛邊程度，暫留討論後再處置。 (RMK00717) | 訂單:2510EFE020/001 CR2 <生產備註> 事項如下 . 此經銷商保證平均厚度在1/2厚度公差內，厚度量測NG時，如單位長度符合範圍，請放行 (RMK00402) . 此客戶有保證 全板形 急峻度 ≦ 0.7% ( ≦ 12 I-UNIT ) (RMK00583) . 【美加訂單生產注意事項-CR】1.兩側各加開一個spot cooling增加冷卻效果。 (RMK00717) . 【美加訂單生產注意事項-CR】2.發生毛邊時，請降速生產減輕毛邊程度，暫留討論後再處置。 (RMK00717) | 訂單:2510EFE020/001 CG1 <生產備註> 事項如下 . 鍍鋅表面不可有鋅痕、壓痕、凹陷、及刮傷 、應變痕等。 (RMK00054) . 此經銷商保證平均厚度在1/2厚度公差內，厚度量測NG時，如單位長度符合範圍，請放行 (RMK00402) . 鍍層 AZ150 (含) 以上 , 鋅花等級 C~E 目標D，避免鋅花晶界明顯後續造成烤漆點狀未塗漆。 (RMK00565) . 此客戶有保證 全板形 急峻度 ≦ 0.7% ( ≦ 12 I-UNIT ) (RMK00583) . 【美加訂單生產注意事項-CG1】副操確認完回控制室後，於生產排程鋼號旁簽名紀錄，以利後續追查(該排程生產完，排程單將保留)。 (RMK00717) . 【美加訂單生產注意事項-CG1】中央段副操每顆銲道出Pot時觀察銲道同時，確認Beaver Tail與鋼板接觸之Guide Roll羊毛氈狀況，並適時添加潤滑油(避免乾掉)。 (RMK00717) | 訂單:2510EFE020/001 CG2 <生產備註> 事項如下 . 鍍鋅表面不可有鋅痕、壓痕、凹陷、及刮傷 、應變痕等。 (RMK00054) . 此經銷商保證平均厚度在1/2厚度公差內，厚度量測NG時，如單位長度符合範圍，請放行 (RMK00402) . 鍍層 AZ150 (含) 以上 , 鋅花等級 C~E 目標D，避免鋅花晶界明顯後續造成烤漆點狀未塗漆。 (RMK00565) . 此客戶有保證 全板形 急峻度 ≦ 0.7% ( ≦ 12 I-UNIT ) (RMK00583) . 【美加訂單生產注意事項-CG2】1.使用SUB-NOZZLE (RMK00717) | 訂單:2510EFE020/001 CC1 <生產備註> 事項如下 . 正面面漆(20U)及正面總膜厚(25U)要求管制90%以上之膜厚,未達標準降級. (RMK00054) . 若背面面漆(20U)及背面總膜厚(25U)時要求管制90%以上之膜厚,未達標準降級 (RMK00054) . 面漆=18U(90%)~請購基準22U(110%),標準板總膜厚=5+20U(100%面漆). (RMK00054) . 30CM*全寬*留1塊給LAB及1塊給塗料商, (RMK00054) . 【色差】1.1.此客戶對面漆(非B開頭之色碼)目視色差要求較高,請依限度樣本進行目視色差管制★--->發生過訴賠 (RMK00248) . 【色差】1.2.若針對特殊顏色需特別管理時，請品檢忽略1.1.的規定以特別規定為主 (RMK00248) . 此經銷商保證平均厚度在1/2厚度公差內，厚度量測NG時，如單位長度符合範圍，請放行 (RMK00402) . 【捲取】注意！本單為直立式包裝。禁用STAGGER捲取送包裝！送RCL重處理例外。 (RMK00512) . 【抽氣量】白色系在CC1生產時,FINISH抽氣量請設定250,如生產中發生色差b值異常升高,請股長再加大抽氣量因應 (RMK00560) . 此客戶有保證 全板形 急峻度 ≦ 0.7% ( ≦ 12 I-UNIT ) (RMK00583) . 【美加訂單生產注意事項-CCP】1.請烤漆入口依照正背面漆鋼捲投向規定進行鋼捲投入。 (RMK00717) . 【美加訂單生產注意事項-CCP】2.烤漆入口依照鋼捲投向規定進行鋼捲投入。(CR1/CG1 CR2/CG2-->正向入料。CR1/CG2 CR2/CG1-->反向入料) (RMK00717) . 【美加訂單生產注意事項-CCP】3.此訂單背面漆一律採Nature塗裝，塗裝黏度設定40秒以上 (RMK00717) | 訂單:2510EFE020/001 CC2 <生產備註> 事項如下 . 正面面漆(20U)及正面總膜厚(25U)要求管制90%以上之膜厚,未達標準降級. (RMK00054) . 若背面面漆(20U)及背面總膜厚(25U)時要求管制90%以上之膜厚,未達標準降級 (RMK00054) . 面漆=18U(90%)~請購基準22U(110%),標準板總膜厚=5+20U(100%面漆). (RMK00054) . 30CM*全寬*留1塊給LAB及1塊給塗料商, (RMK00054) . 【色差】1.1.此客戶對面漆(非B開頭之色碼)目視色差要求較高,請依限度樣本進行目視色差管制★--->發生過訴賠 (RMK00248) . 【色差】1.2.若針對特殊顏色需特別管理時，請品檢忽略1.1.的規定以特別規定為主 (RMK00248) . 此經銷商保證平均厚度在1/2厚度公差內，厚度量測NG時，如單位長度符合範圍，請放行 (RMK00402) . 【捲取】注意！本單為直立式包裝。禁用STAGGER捲取送包裝！送RCL重處理例外。 (RMK00512) . 【抽氣量】白色系在CC1生產時,FINISH抽氣量請設定250,如生產中發生色差b值異常升高,請股長再加大抽氣量因應 (RMK00560) . 此客戶有保證 全板形 急峻度 ≦ 0.7% ( ≦ 12 I-UNIT ) (RMK00583) . 【美加訂單生產注意事項-CCP】1.請烤漆入口依照正背面漆鋼捲投向規定進行鋼捲投入。 (RMK00717) . 【美加訂單生產注意事項-CCP】2.烤漆入口依照鋼捲投向規定進行鋼捲投入。(CR1/CG1 CR2/CG2-->正向入料。CR1/CG2 CR2/CG1-->反向入料) (RMK00717) . 【美加訂單生產注意事項-CCP】3.此訂單背面漆一律採Nature塗裝，塗裝黏度設定40秒以上 (RMK00717) | 訂單:2510EFE020/001 RCL <生產備註> 事項如下 . 【捲取】注意！本單為直立式包裝。禁用STAGGER捲取送包裝！送RCL重處理例外。 (RMK00512) | 訂單:2510EFE020/001 CCPK 無 <生產備註> 事項 | 訂單:2510EFE020/001 CGQC <品檢備註> 事項如下 . 鍍層 AZ150 (含) 以上 , 鋅花等級 C~E 目標D，避免鋅花晶界明顯後續造成烤漆點狀未塗漆。 (RMK00565) | 訂單:2510EFE020/001 CCQC <品檢備註> 事項如下 . 【色差】1.1.此客戶對面漆(非B開頭之色碼)目視色差要求較高,請依限度樣本進行目視色差管制★--->發生過訴賠 (RMK00248) . 【色差】1.2.若針對特殊顏色需特別管理時，請品檢忽略1.1.的規定以特別規定為主 (RMK00248) . 【捲取】注意！本單為直立式包裝。禁用STAGGER捲取送包裝！送RCL重處理例外。 (RMK00512) | 訂單:2510EFE020/001 TOL 無 <生產備註> 事項 |  | 訂單 2510EFE020/001 修改記錄如下: 20250923 13:12:29 (06023) 退火碼: >> H2, 用途碼: >> COG003, 背面標示: >> S000, 訂單背面顏色(五碼): >> BW73Z, 背面漆膜厚: >> NOM, 背面漆塗漆型式幾塗幾烤: >> 2, 鉻酸鹽: >> Z, 訂單厚度: >> 0.02, 訂單重: >> 40, 重量容許率(下限): >> 10, 重量容許率(上限): >> 10, 訂單寬度: >> 43, 鍍製方式: >> AC, 鋼捲內徑: >> 508, 鋼捲下限重: >> 3, 鋼捲上限重: >> 4.5, 壓花條件碼: >> -, 表面花紋: >> R, 綠色識別碼: >> -, 印刷輥號: >> -, 產品代碼: >> PPGL, 皮膜碼: >> -, 單位別: >> I, 油品種類: >> Z, 塗油量: >> Z, 包裝代碼: >> E0 , 保護膜碼: >> -, 客戶試片取樣型式: >> -, 調質碼: >> S, 套筒碼: >> P , 規格: >> A792SSGR80, 製造標準: >> ASTM, 表面處理劑種類: >> Z, 表面處理劑塗佈量: >> Z, 伸長率測試: >> N, 硬度測試碼: >> N, 抗拉強度測試: >> N, 降伏強度測試: >> N, 厚度變異: >> 0, 訂單正面顏色(五碼): >> SWH36, 正面漆膜厚: >> 25, 正面漆塗漆型式幾塗幾烤: >> 2, 修邊碼: >> Y, 重量碼: >> AW, 鋼捲捲向: >> O, 鍍層碼: >> AZ50, | F:保證1/2 ASTM 厚度公差
PPGL | 2510EFE020/002 |  | 1. 製造標準為MS、ASTM或銷新加坡之訂單，若無技術指定優先用料，請優先使用國內料，勿使用ANFEN (OFP00406)-{.不符.} | 1. 製造標準為MS、ASTM或銷新加坡之訂單，若無技術指定優先用料，請優先使用國內料，勿使用ANFEN (OFP00406)-{.不符.} 2. 【提醒】！本單為直立式包裝，嚴禁鍍鋅或烤漆後以STAGGER捲取 (OFP00451)-{.不符.} 3. ※超耐候一系列用途要確認是否有英制公差需求，有英制公差需求時選配碼用ON027※ (OFP00680)-{.不符.} 4. 此經銷商有簽訂1/2厚度公差保證(無厚度變異),請調整冷軋與鍍鋅厚度公差管制範圍. 保證 ASTM 厚度公差 (OFP00180)-{.不符.} | 訂單:2510EFE020/002 CPL <生產備註> 事項如下 . 除HGI/ HGL 訂單邊緣不噴油. 其餘皆側緣噴油 (RMK00285) . 【美加訂單生產注意事項-CPL】1.客戶美加地區訂單實施修邊刀最大使用顆數上限(20顆) (RMK00717) . 【美加訂單生產注意事項-CPL】2.排程備註:注意修邊品質與毛邊 (RMK00717) . 【美加訂單生產注意事項-CPL】3.去毛邊輥的管制：兩側壓力均設定1.0 kg/cm2 (RMK00717) | 訂單:2510EFE020/002 CR1 <生產備註> 事項如下 . 此經銷商保證平均厚度在1/2厚度公差內，厚度量測NG時，如單位長度符合範圍，請放行 (RMK00402) . 此客戶有保證 全板形 急峻度 ≦ 0.7% ( ≦ 12 I-UNIT ) (RMK00583) . 【美加訂單生產注意事項-CR】1.兩側各加開一個spot cooling增加冷卻效果。 (RMK00717) . 【美加訂單生產注意事項-CR】2.發生毛邊時，請降速生產減輕毛邊程度，暫留討論後再處置。 (RMK00717) | 訂單:2510EFE020/002 CR2 <生產備註> 事項如下 . 此經銷商保證平均厚度在1/2厚度公差內，厚度量測NG時，如單位長度符合範圍，請放行 (RMK00402) . 此客戶有保證 全板形 急峻度 ≦ 0.7% ( ≦ 12 I-UNIT ) (RMK00583) . 【美加訂單生產注意事項-CR】1.兩側各加開一個spot cooling增加冷卻效果。 (RMK00717) . 【美加訂單生產注意事項-CR】2.發生毛邊時，請降速生產減輕毛邊程度，暫留討論後再處置。 (RMK00717) | 訂單:2510EFE020/002 CG1 <生產備註> 事項如下 . 鍍鋅表面不可有鋅痕、壓痕、凹陷、及刮傷 、應變痕等。 (RMK00054) . 此經銷商保證平均厚度在1/2厚度公差內，厚度量測NG時，如單位長度符合範圍，請放行 (RMK00402) . 鍍層 AZ150 (含) 以上 , 鋅花等級 C~E 目標D，避免鋅花晶界明顯後續造成烤漆點狀未塗漆。 (RMK00565) . 此客戶有保證 全板形 急峻度 ≦ 0.7% ( ≦ 12 I-UNIT ) (RMK00583) . 【美加訂單生產注意事項-CG1】副操確認完回控制室後，於生產排程鋼號旁簽名紀錄，以利後續追查(該排程生產完，排程單將保留)。 (RMK00717) . 【美加訂單生產注意事項-CG1】中央段副操每顆銲道出Pot時觀察銲道同時，確認Beaver Tail與鋼板接觸之Guide Roll羊毛氈狀況，並適時添加潤滑油(避免乾掉)。 (RMK00717) | 訂單:2510EFE020/002 CG2 <生產備註> 事項如下 . 鍍鋅表面不可有鋅痕、壓痕、凹陷、及刮傷 、應變痕等。 (RMK00054) . 此經銷商保證平均厚度在1/2厚度公差內，厚度量測NG時，如單位長度符合範圍，請放行 (RMK00402) . 鍍層 AZ150 (含) 以上 , 鋅花等級 C~E 目標D，避免鋅花晶界明顯後續造成烤漆點狀未塗漆。 (RMK00565) . 此客戶有保證 全板形 急峻度 ≦ 0.7% ( ≦ 12 I-UNIT ) (RMK00583) . 【美加訂單生產注意事項-CG2】1.使用SUB-NOZZLE (RMK00717) | 訂單:2510EFE020/002 CC1 <生產備註> 事項如下 . 正面面漆(20U)及正面總膜厚(25U)要求管制90%以上之膜厚,未達標準降級. (RMK00054) . 若背面面漆(20U)及背面總膜厚(25U)時要求管制90%以上之膜厚,未達標準降級 (RMK00054) . 面漆=18U(90%)~請購基準22U(110%),標準板總膜厚=5+20U(100%面漆). (RMK00054) . 30CM*全寬*留1塊給LAB及1塊給塗料商, (RMK00054) . 【色差】1.1.此客戶對面漆(非B開頭之色碼)目視色差要求較高,請依限度樣本進行目視色差管制★--->發生過訴賠 (RMK00248) . 【色差】1.2.若針對特殊顏色需特別管理時，請品檢忽略1.1.的規定以特別規定為主 (RMK00248) . 此經銷商保證平均厚度在1/2厚度公差內，厚度量測NG時，如單位長度符合範圍，請放行 (RMK00402) . 【捲取】注意！本單為直立式包裝。禁用STAGGER捲取送包裝！送RCL重處理例外。 (RMK00512) . 【抽氣量】白色系在CC1生產時,FINISH抽氣量請設定250,如生產中發生色差b值異常升高,請股長再加大抽氣量因應 (RMK00560) . 此客戶有保證 全板形 急峻度 ≦ 0.7% ( ≦ 12 I-UNIT ) (RMK00583) . 【美加訂單生產注意事項-CCP】1.請烤漆入口依照正背面漆鋼捲投向規定進行鋼捲投入。 (RMK00717) . 【美加訂單生產注意事項-CCP】2.烤漆入口依照鋼捲投向規定進行鋼捲投入。(CR1/CG1 CR2/CG2-->正向入料。CR1/CG2 CR2/CG1-->反向入料) (RMK00717) . 【美加訂單生產注意事項-CCP】3.此訂單背面漆一律採Nature塗裝，塗裝黏度設定40秒以上 (RMK00717) | 訂單:2510EFE020/002 CC2 <生產備註> 事項如下 . 正面面漆(20U)及正面總膜厚(25U)要求管制90%以上之膜厚,未達標準降級. (RMK00054) . 若背面面漆(20U)及背面總膜厚(25U)時要求管制90%以上之膜厚,未達標準降級 (RMK00054) . 面漆=18U(90%)~請購基準22U(110%),標準板總膜厚=5+20U(100%面漆). (RMK00054) . 30CM*全寬*留1塊給LAB及1塊給塗料商, (RMK00054) . 【色差】1.1.此客戶對面漆(非B開頭之色碼)目視色差要求較高,請依限度樣本進行目視色差管制★--->發生過訴賠 (RMK00248) . 【色差】1.2.若針對特殊顏色需特別管理時，請品檢忽略1.1.的規定以特別規定為主 (RMK00248) . 此經銷商保證平均厚度在1/2厚度公差內，厚度量測NG時，如單位長度符合範圍，請放行 (RMK00402) . 【捲取】注意！本單為直立式包裝。禁用STAGGER捲取送包裝！送RCL重處理例外。 (RMK00512) . 【抽氣量】白色系在CC1生產時,FINISH抽氣量請設定250,如生產中發生色差b值異常升高,請股長再加大抽氣量因應 (RMK00560) . 此客戶有保證 全板形 急峻度 ≦ 0.7% ( ≦ 12 I-UNIT ) (RMK00583) . 【美加訂單生產注意事項-CCP】1.請烤漆入口依照正背面漆鋼捲投向規定進行鋼捲投入。 (RMK00717) . 【美加訂單生產注意事項-CCP】2.烤漆入口依照鋼捲投向規定進行鋼捲投入。(CR1/CG1 CR2/CG2-->正向入料。CR1/CG2 CR2/CG1-->反向入料) (RMK00717) . 【美加訂單生產注意事項-CCP】3.此訂單背面漆一律採Nature塗裝，塗裝黏度設定40秒以上 (RMK00717) | 訂單:2510EFE020/002 RCL <生產備註> 事項如下 . 【捲取】注意！本單為直立式包裝。禁用STAGGER捲取送包裝！送RCL重處理例外。 (RMK00512) | 訂單:2510EFE020/002 CCPK 無 <生產備註> 事項 | 訂單:2510EFE020/002 CGQC <品檢備註> 事項如下 . 鍍層 AZ150 (含) 以上 , 鋅花等級 C~E 目標D，避免鋅花晶界明顯後續造成烤漆點狀未塗漆。 (RMK00565) | 訂單:2510EFE020/002 CCQC <品檢備註> 事項如下 . 【色差】1.1.此客戶對面漆(非B開頭之色碼)目視色差要求較高,請依限度樣本進行目視色差管制★--->發生過訴賠 (RMK00248) . 【色差】1.2.若針對特殊顏色需特別管理時，請品檢忽略1.1.的規定以特別規定為主 (RMK00248) . 【捲取】注意！本單為直立式包裝。禁用STAGGER捲取送包裝！送RCL重處理例外。 (RMK00512) | 訂單:2510EFE020/002 TOL 無 <生產備註> 事項 |  | 訂單 2510EFE020/002 修改記錄如下: 20250923 13:12:32 (06023) 退火碼: >> H2, 用途碼: >> COG003, 背面標示: >> S000, 訂單背面顏色(五碼): >> BW73Z, 背面漆膜厚: >> NOM, 背面漆塗漆型式幾塗幾烤: >> 2, 鉻酸鹽: >> Z, 訂單厚度: >> 0.02, 訂單重: >> 40, 重量容許率(下限): >> 10, 重量容許率(上限): >> 10, 訂單寬度: >> 43, 鍍製方式: >> AC, 鋼捲內徑: >> 508, 鋼捲下限重: >> 3, 鋼捲上限重: >> 4.5, 壓花條件碼: >> -, 表面花紋: >> R, 綠色識別碼: >> -, 印刷輥號: >> -, 產品代碼: >> PPGL, 皮膜碼: >> -, 單位別: >> I, 油品種類: >> Z, 塗油量: >> Z, 包裝代碼: >> E0 , 保護膜碼: >> -, 客戶試片取樣型式: >> -, 調質碼: >> S, 套筒碼: >> P , 規格: >> A792SSGR80, 製造標準: >> ASTM, 表面處理劑種類: >> Z, 表面處理劑塗佈量: >> Z, 伸長率測試: >> N, 硬度測試碼: >> N, 抗拉強度測試: >> N, 降伏強度測試: >> N, 厚度變異: >> 0, 訂單正面顏色(五碼): >> SWH68, 正面漆膜厚: >> 25, 正面漆塗漆型式幾塗幾烤: >> 2, 修邊碼: >> Y, 重量碼: >> AW, 鋼捲捲向: >> O, 鍍層碼: >> AZ50, | F:保證1/2 ASTM 厚度公差
PPGL | 2510EFE022/001 |  | 1. 製造標準為MS、ASTM或銷新加坡之訂單，若無技術指定優先用料，請優先使用國內料，勿使用ANFEN (OFP00406)-{.不符.} | 1. 製造標準為MS、ASTM或銷新加坡之訂單，若無技術指定優先用料，請優先使用國內料，勿使用ANFEN (OFP00406)-{.不符.} 2. 【提醒】！本單為直立式包裝，嚴禁鍍鋅或烤漆後以STAGGER捲取 (OFP00451)-{.不符.} 3. ※超耐候一系列用途要確認是否有英制公差需求，有英制公差需求時選配碼用ON027※ (OFP00680)-{.不符.} 4. 此經銷商有簽訂1/2厚度公差保證(無厚度變異),請調整冷軋與鍍鋅厚度公差管制範圍. 保證 ASTM 厚度公差 (OFP00180)-{.不符.} | 訂單:2510EFE022/001 CPL <生產備註> 事項如下 . 除HGI/ HGL 訂單邊緣不噴油. 其餘皆側緣噴油 (RMK00285) . 【美加訂單生產注意事項-CPL】1.客戶美加地區訂單實施修邊刀最大使用顆數上限(20顆) (RMK00717) . 【美加訂單生產注意事項-CPL】2.排程備註:注意修邊品質與毛邊 (RMK00717) . 【美加訂單生產注意事項-CPL】3.去毛邊輥的管制：兩側壓力均設定1.0 kg/cm2 (RMK00717) | 訂單:2510EFE022/001 CR1 <生產備註> 事項如下 . 此經銷商保證平均厚度在1/2厚度公差內，厚度量測NG時，如單位長度符合範圍，請放行 (RMK00402) . 【美加訂單生產注意事項-CR】1.兩側各加開一個spot cooling增加冷卻效果。 (RMK00717) . 【美加訂單生產注意事項-CR】2.發生毛邊時，請降速生產減輕毛邊程度，暫留討論後再處置。 (RMK00717) | 訂單:2510EFE022/001 CR2 <生產備註> 事項如下 . 此經銷商保證平均厚度在1/2厚度公差內，厚度量測NG時，如單位長度符合範圍，請放行 (RMK00402) . 【美加訂單生產注意事項-CR】1.兩側各加開一個spot cooling增加冷卻效果。 (RMK00717) . 【美加訂單生產注意事項-CR】2.發生毛邊時，請降速生產減輕毛邊程度，暫留討論後再處置。 (RMK00717) | 訂單:2510EFE022/001 CG1 <生產備註> 事項如下 . 鍍鋅表面不可有鋅痕、壓痕、凹陷、及刮傷 、應變痕等。 (RMK00054) . 此經銷商保證平均厚度在1/2厚度公差內，厚度量測NG時，如單位長度符合範圍，請放行 (RMK00402) . 鍍層 AZ150 (含) 以上 , 鋅花等級 C~E 目標D，避免鋅花晶界明顯後續造成烤漆點狀未塗漆。 (RMK00565) . 【美加訂單生產注意事項-CG1】副操確認完回控制室後，於生產排程鋼號旁簽名紀錄，以利後續追查(該排程生產完，排程單將保留)。 (RMK00717) . 【美加訂單生產注意事項-CG1】中央段副操每顆銲道出Pot時觀察銲道同時，確認Beaver Tail與鋼板接觸之Guide Roll羊毛氈狀況，並適時添加潤滑油(避免乾掉)。 (RMK00717) | 訂單:2510EFE022/001 CG2 <生產備註> 事項如下 . 鍍鋅表面不可有鋅痕、壓痕、凹陷、及刮傷 、應變痕等。 (RMK00054) . 此經銷商保證平均厚度在1/2厚度公差內，厚度量測NG時，如單位長度符合範圍，請放行 (RMK00402) . 鍍層 AZ150 (含) 以上 , 鋅花等級 C~E 目標D，避免鋅花晶界明顯後續造成烤漆點狀未塗漆。 (RMK00565) . 【美加訂單生產注意事項-CG2】1.使用SUB-NOZZLE (RMK00717) | 訂單:2510EFE022/001 CC1 <生產備註> 事項如下 . 正面面漆(20U)及正面總膜厚(25U)要求管制90%以上之膜厚,未達標準降級. (RMK00054) . 若背面面漆(20U)及背面總膜厚(25U)時要求管制90%以上之膜厚,未達標準降級 (RMK00054) . 面漆=18U(90%)~請購基準22U(110%),標準板總膜厚=5+20U(100%面漆). (RMK00054) . 30CM*全寬*留1塊給LAB及1塊給塗料商, (RMK00054) . 此經銷商保證平均厚度在1/2厚度公差內，厚度量測NG時，如單位長度符合範圍，請放行 (RMK00402) . 【捲取】注意！本單為直立式包裝。禁用STAGGER捲取送包裝！送RCL重處理例外。 (RMK00512) . 【抽氣量】白色系在CC1生產時,FINISH抽氣量請設定250,如生產中發生色差b值異常升高,請股長再加大抽氣量因應 (RMK00560) . 【美加訂單生產注意事項-CCP】1.請烤漆入口依照正背面漆鋼捲投向規定進行鋼捲投入。 (RMK00717) . 【美加訂單生產注意事項-CCP】2.烤漆入口依照鋼捲投向規定進行鋼捲投入。(CR1/CG1 CR2/CG2-->正向入料。CR1/CG2 CR2/CG1-->反向入料) (RMK00717) . 【美加訂單生產注意事項-CCP】3.此訂單背面漆一律採Nature塗裝，塗裝黏度設定40秒以上 (RMK00717) | 訂單:2510EFE022/001 CC2 <生產備註> 事項如下 . 正面面漆(20U)及正面總膜厚(25U)要求管制90%以上之膜厚,未達標準降級. (RMK00054) . 若背面面漆(20U)及背面總膜厚(25U)時要求管制90%以上之膜厚,未達標準降級 (RMK00054) . 面漆=18U(90%)~請購基準22U(110%),標準板總膜厚=5+20U(100%面漆). (RMK00054) . 30CM*全寬*留1塊給LAB及1塊給塗料商, (RMK00054) . 此經銷商保證平均厚度在1/2厚度公差內，厚度量測NG時，如單位長度符合範圍，請放行 (RMK00402) . 【捲取】注意！本單為直立式包裝。禁用STAGGER捲取送包裝！送RCL重處理例外。 (RMK00512) . 【抽氣量】白色系在CC1生產時,FINISH抽氣量請設定250,如生產中發生色差b值異常升高,請股長再加大抽氣量因應 (RMK00560) . 【美加訂單生產注意事項-CCP】1.請烤漆入口依照正背面漆鋼捲投向規定進行鋼捲投入。 (RMK00717) . 【美加訂單生產注意事項-CCP】2.烤漆入口依照鋼捲投向規定進行鋼捲投入。(CR1/CG1 CR2/CG2-->正向入料。CR1/CG2 CR2/CG1-->反向入料) (RMK00717) . 【美加訂單生產注意事項-CCP】3.此訂單背面漆一律採Nature塗裝，塗裝黏度設定40秒以上 (RMK00717) | 訂單:2510EFE022/001 RCL <生產備註> 事項如下 . 【捲取】注意！本單為直立式包裝。禁用STAGGER捲取送包裝！送RCL重處理例外。 (RMK00512) | 訂單:2510EFE022/001 CCPK 無 <生產備註> 事項 | 訂單:2510EFE022/001 CGQC <品檢備註> 事項如下 . 鍍層 AZ150 (含) 以上 , 鋅花等級 C~E 目標D，避免鋅花晶界明顯後續造成烤漆點狀未塗漆。 (RMK00565) | 訂單:2510EFE022/001 CCQC <品檢備註> 事項如下 . 【捲取】注意！本單為直立式包裝。禁用STAGGER捲取送包裝！送RCL重處理例外。 (RMK00512) | 訂單:2510EFE022/001 TOL 無 <生產備註> 事項 |  | 訂單 2510EFE022/001 修改記錄如下: 20250924 14:10:38 (22021) 退火碼: >> H2, 用途碼: >> COG003, 背面標示: >> S000, 訂單背面顏色(五碼): >> BY33Y, 背面漆膜厚: >> 12.5, 背面漆塗漆型式幾塗幾烤: >> 2, 鉻酸鹽: >> Z, 訂單厚度: >> 0.02, 訂單重: >> 80, 重量容許率(下限): >> 10, 重量容許率(上限): >> 10, 訂單寬度: >> 43.25, 鍍製方式: >> AC, 鋼捲內徑: >> 508, 鋼捲下限重: >> 2.27, 鋼捲上限重: >> 4.5, 壓花條件碼: >> -, 表面花紋: >> R, 綠色識別碼: >> -, 印刷輥號: >> -, 產品代碼: >> PPGL, 皮膜碼: >> -, 單位別: >> I, 油品種類: >> Z, 塗油量: >> Z, 包裝代碼: >> E0 , 保護膜碼: >> -, 客戶試片取樣型式: >> -, 調質碼: >> S, 套筒碼: >> N , 規格: >> A792SSGR80, 製造標準: >> ASTM, 表面處理劑種類: >> Z, 表面處理劑塗佈量: >> Z, 伸長率測試: >> N, 硬度測試碼: >> N, 抗拉強度測試: >> N, 降伏強度測試: >> N, 厚度變異: >> 0, 訂單正面顏色(五碼): >> SWG2W, 正面漆膜厚: >> 25, 正面漆塗漆型式幾塗幾烤: >> 2, 修邊碼: >> Y, 重量碼: >> AW, 鋼捲捲向: >> O, 鍍層碼: >> AZ50, | F:保證1/2 ASTM 厚度公差
PPGL | 2510EFE023/001 |  | 1. 製造標準為MS、ASTM或銷新加坡之訂單，若無技術指定優先用料，請優先使用國內料，勿使用ANFEN (OFP00406)-{.不符.} | 1. 製造標準為MS、ASTM或銷新加坡之訂單，若無技術指定優先用料，請優先使用國內料，勿使用ANFEN (OFP00406)-{.不符.} 2. 此經銷商有簽訂1/2厚度公差保證(無厚度變異),請調整冷軋與鍍鋅厚度公差管制範圍. 保證 ASTM 厚度公差 (OFP00180)-{.不符.} | 訂單:2510EFE023/001 CPL <生產備註> 事項如下 . 除HGI/ HGL 訂單邊緣不噴油. 其餘皆側緣噴油 (RMK00285) . 【美加訂單生產注意事項-CPL】1.客戶美加地區訂單實施修邊刀最大使用顆數上限(20顆) (RMK00717) . 【美加訂單生產注意事項-CPL】2.排程備註:注意修邊品質與毛邊 (RMK00717) . 【美加訂單生產注意事項-CPL】3.去毛邊輥的管制：兩側壓力均設定1.0 kg/cm2 (RMK00717) | 訂單:2510EFE023/001 CR1 <生產備註> 事項如下 . 此經銷商保證平均厚度在1/2厚度公差內，厚度量測NG時，如單位長度符合範圍，請放行 (RMK00402) . 【美加訂單生產注意事項-CR】1.兩側各加開一個spot cooling增加冷卻效果。 (RMK00717) . 【美加訂單生產注意事項-CR】2.發生毛邊時，請降速生產減輕毛邊程度，暫留討論後再處置。 (RMK00717) | 訂單:2510EFE023/001 CR2 <生產備註> 事項如下 . 此經銷商保證平均厚度在1/2厚度公差內，厚度量測NG時，如單位長度符合範圍，請放行 (RMK00402) . 【美加訂單生產注意事項-CR】1.兩側各加開一個spot cooling增加冷卻效果。 (RMK00717) . 【美加訂單生產注意事項-CR】2.發生毛邊時，請降速生產減輕毛邊程度，暫留討論後再處置。 (RMK00717) | 訂單:2510EFE023/001 CG1 <生產備註> 事項如下 . 此經銷商保證平均厚度在1/2厚度公差內，厚度量測NG時，如單位長度符合範圍，請放行 (RMK00402) . 【美加訂單生產注意事項-CG1】副操確認完回控制室後，於生產排程鋼號旁簽名紀錄，以利後續追查(該排程生產完，排程單將保留)。 (RMK00717) . 【美加訂單生產注意事項-CG1】中央段副操每顆銲道出Pot時觀察銲道同時，確認Beaver Tail與鋼板接觸之Guide Roll羊毛氈狀況，並適時添加潤滑油(避免乾掉)。 (RMK00717) | 訂單:2510EFE023/001 CG2 <生產備註> 事項如下 . 此經銷商保證平均厚度在1/2厚度公差內，厚度量測NG時，如單位長度符合範圍，請放行 (RMK00402) . 【美加訂單生產注意事項-CG2】1.使用SUB-NOZZLE (RMK00717) | 訂單:2510EFE023/001 CC1 <生產備註> 事項如下 . 【水痕】因YCP 近似深黑色水痕可能嚴重，因此指定CC1生產注意W/Q 使用純水與水量控制 (RMK-E_CHIN) . 請品檢務必遵守 30CM*全寬*留1塊給LAB及1塊給塗料商，若背面非"B"字頭則各留2片 (RMK00105) . 品檢人員於LAB試片上註記測試物性耐久及曝曬 (RMK00105) . 此經銷商保證平均厚度在1/2厚度公差內，厚度量測NG時，如單位長度符合範圍，請放行 (RMK00402) . 【美加訂單生產注意事項-CCP】1.請烤漆入口依照正背面漆鋼捲投向規定進行鋼捲投入。 (RMK00717) . 【美加訂單生產注意事項-CCP】2.烤漆入口依照鋼捲投向規定進行鋼捲投入。(CR1/CG1 CR2/CG2-->正向入料。CR1/CG2 CR2/CG1-->反向入料) (RMK00717) . 【美加訂單生產注意事項-CCP】3.此訂單背面漆一律採Nature塗裝，塗裝黏度設定40秒以上 (RMK00717) | 訂單:2510EFE023/001 CC2 <生產備註> 事項如下 . 【水痕】因YCP 近似深黑色水痕可能嚴重，因此指定CC1生產注意W/Q 使用純水與水量控制 (RMK-E_CHIN) . 請品檢務必遵守 30CM*全寬*留1塊給LAB及1塊給塗料商，若背面非"B"字頭則各留2片 (RMK00105) . 品檢人員於LAB試片上註記測試物性耐久及曝曬 (RMK00105) . 此經銷商保證平均厚度在1/2厚度公差內，厚度量測NG時，如單位長度符合範圍，請放行 (RMK00402) . 【美加訂單生產注意事項-CCP】1.請烤漆入口依照正背面漆鋼捲投向規定進行鋼捲投入。 (RMK00717) . 【美加訂單生產注意事項-CCP】2.烤漆入口依照鋼捲投向規定進行鋼捲投入。(CR1/CG1 CR2/CG2-->正向入料。CR1/CG2 CR2/CG1-->反向入料) (RMK00717) . 【美加訂單生產注意事項-CCP】3.此訂單背面漆一律採Nature塗裝，塗裝黏度設定40秒以上 (RMK00717) | 訂單:2510EFE023/001 RCL 無 <生產備註> 事項 | 訂單:2510EFE023/001 CCPK 無 <生產備註> 事項 | 訂單:2510EFE023/001 CGQC 無 <品檢備註> 事項 | 訂單:2510EFE023/001 CCQC <品檢備註> 事項如下 . 【水痕】因YCP 近似深黑色水痕可能嚴重，因此指定CC1生產注意W/Q 使用純水與水量控制 (RMK-E_CHIN) . 請品檢務必遵守 30CM*全寬*留1塊給LAB及1塊給塗料商，若背面非"B"字頭則各留2片 (RMK00105) | 訂單:2510EFE023/001 TOL 無 <生產備註> 事項 | 【水痕】因YCP 近似深黑色水痕可能嚴重，因此指定CC1生產注意W/Q 使用純水與水量控制^^/CC1/CC2/CCQC/^^ <<.E_CHIN 2025/10/03 14:39.>> | 訂單 2510EFE023/001 修改記錄如下: 20250924 14:12:01 (22021) 退火碼: >> S1, 用途碼: >> COG001, 背面標示: >> S000, 訂單背面顏色(五碼): >> BY33Y, 背面漆膜厚: >> 12.5, 背面漆塗漆型式幾塗幾烤: >> 2, 鉻酸鹽: >> Z, 訂單厚度: >> 0.02, 訂單重: >> 40, 重量容許率(下限): >> 10, 重量容許率(上限): >> 10, 訂單寬度: >> 48, 鍍製方式: >> AC, 鋼捲內徑: >> 508, 鋼捲下限重: >> 2.27, 鋼捲上限重: >> 4.5, 壓花條件碼: >> -, 表面花紋: >> R, GL鋅花要求下限: >> -, GL鋅花要求上限: >> -, 綠色識別碼: >> -, 印刷輥號: >> -, 產品代碼: >> PPGL, 皮膜碼: >> -, 單位別: >> I, 油品種類: >> Z, 塗油量: >> Z, 包裝代碼: >> P7 , 保護膜碼: >> -, 客戶試片取樣型式: >> -, 調質碼: >> S, 套筒碼: >> N , 規格: >> A792CSB, 製造標準: >> ASTM, 表面處理劑種類: >> Z, 表面處理劑塗佈量: >> Z, 伸長率測試: >> N, 硬度測試碼: >> N, 抗拉強度測試: >> N, 降伏強度測試: >> N, 厚度變異: >> 0, 訂單正面顏色(五碼): >> SY93Z, 正面漆膜厚: >> 25, 正面漆塗漆型式幾塗幾烤: >> 2, 修邊碼: >> Y, 重量碼: >> AW, 鋼捲捲向: >> O, 鍍層碼: >> AZ50, | F:保證1/2 ASTM 厚度公差
PPGL | 2510EFE023/002 | 1. ●依旭台背面（正面漆塗料）發泡黏著性不佳（CC250503），要確認背面是否要發泡● (OFP00739)-{.不符.} | 1. 製造標準為MS、ASTM或銷新加坡之訂單，若無技術指定優先用料，請優先使用國內料，勿使用ANFEN (OFP00406)-{.不符.} | 1. 製造標準為MS、ASTM或銷新加坡之訂單，若無技術指定優先用料，請優先使用國內料，勿使用ANFEN (OFP00406)-{.不符.} 2. ●依旭台背面（正面漆塗料）發泡黏著性不佳（CC250503），要確認背面是否要發泡● (OFP00739)-{.不符.} 3. 此經銷商有簽訂1/2厚度公差保證(無厚度變異),請調整冷軋與鍍鋅厚度公差管制範圍. 保證 ASTM 厚度公差 (OFP00180)-{.不符.} | 訂單:2510EFE023/002 CPL <生產備註> 事項如下 . 本單為烤漆背面大於等於25μ塗裝，軋延後不允許毛邊，請CPL注意修邊狀況 (RMK00124) . 【邊緣品質】此為烤漆背面25μ訂單，請加強檢視鋼捲：邊緣殘剪、側緣鋅渣或毛邊，因為會導致烤漆背面漆轉印正面 (RMK00126) . 除HGI/ HGL 訂單邊緣不噴油. 其餘皆側緣噴油 (RMK00285) . 【美加訂單生產注意事項-CPL】1.客戶美加地區訂單實施修邊刀最大使用顆數上限(20顆) (RMK00717) . 【美加訂單生產注意事項-CPL】2.排程備註:注意修邊品質與毛邊 (RMK00717) . 【美加訂單生產注意事項-CPL】3.去毛邊輥的管制：兩側壓力均設定1.0 kg/cm2 (RMK00717) | 訂單:2510EFE023/002 CR1 <生產備註> 事項如下 . 【邊緣品質】此為烤漆背面25μ訂單，請加強檢視鋼捲：邊緣殘剪、側緣鋅渣或毛邊，因為會導致烤漆背面漆轉印正面 (RMK00126) . 此經銷商保證平均厚度在1/2厚度公差內，厚度量測NG時，如單位長度符合範圍，請放行 (RMK00402) . 【美加訂單生產注意事項-CR】1.兩側各加開一個spot cooling增加冷卻效果。 (RMK00717) . 【美加訂單生產注意事項-CR】2.發生毛邊時，請降速生產減輕毛邊程度，暫留討論後再處置。 (RMK00717) | 訂單:2510EFE023/002 CR2 <生產備註> 事項如下 . 【邊緣品質】此為烤漆背面25μ訂單，請加強檢視鋼捲：邊緣殘剪、側緣鋅渣或毛邊，因為會導致烤漆背面漆轉印正面 (RMK00126) . 此經銷商保證平均厚度在1/2厚度公差內，厚度量測NG時，如單位長度符合範圍，請放行 (RMK00402) . 【美加訂單生產注意事項-CR】1.兩側各加開一個spot cooling增加冷卻效果。 (RMK00717) . 【美加訂單生產注意事項-CR】2.發生毛邊時，請降速生產減輕毛邊程度，暫留討論後再處置。 (RMK00717) | 訂單:2510EFE023/002 CG1 <生產備註> 事項如下 . 【邊緣品質】此為烤漆背面25μ訂單，請加強檢視鋼捲：邊緣殘剪、側緣鋅渣或毛邊，因為會導致烤漆背面漆轉印正面 (RMK00126) . 本單於烤漆正背面都塗裝正面漆，因此鍍鋅請管制背面表面品質比照正面 (RMK00363) . 此經銷商保證平均厚度在1/2厚度公差內，厚度量測NG時，如單位長度符合範圍，請放行 (RMK00402) . 【美加訂單生產注意事項-CG1】副操確認完回控制室後，於生產排程鋼號旁簽名紀錄，以利後續追查(該排程生產完，排程單將保留)。 (RMK00717) . 【美加訂單生產注意事項-CG1】中央段副操每顆銲道出Pot時觀察銲道同時，確認Beaver Tail與鋼板接觸之Guide Roll羊毛氈狀況，並適時添加潤滑油(避免乾掉)。 (RMK00717) | 訂單:2510EFE023/002 CG2 <生產備註> 事項如下 . 【邊緣品質】此為烤漆背面25μ訂單，請加強檢視鋼捲：邊緣殘剪、側緣鋅渣或毛邊，因為會導致烤漆背面漆轉印正面 (RMK00126) . 本單於烤漆正背面都塗裝正面漆，因此鍍鋅請管制背面表面品質比照正面 (RMK00363) . 此經銷商保證平均厚度在1/2厚度公差內，厚度量測NG時，如單位長度符合範圍，請放行 (RMK00402) . 【美加訂單生產注意事項-CG2】1.使用SUB-NOZZLE (RMK00717) | 訂單:2510EFE023/002 CC1 <生產備註> 事項如下 . 【水痕】因YCP 近似深黑色水痕可能嚴重，因此指定CC1生產注意W/Q 使用純水與水量控制 (RMK-E_CHIN) . 請品檢務必遵守 30CM*全寬*留1塊給LAB及1塊給塗料商，若背面非"B"字頭則各留2片 (RMK00105) . 品檢人員於LAB試片上註記測試物性耐久及曝曬 (RMK00105) . 【邊緣品質】此為烤漆背面25μ訂單，請加強檢視鋼捲：邊緣殘剪、側緣鋅渣或毛邊，因為會導致烤漆背面漆轉印正面 (RMK00126) . 此經銷商保證平均厚度在1/2厚度公差內，厚度量測NG時，如單位長度符合範圍，請放行 (RMK00402) . 【美加訂單生產注意事項-CCP】1.請烤漆入口依照正背面漆鋼捲投向規定進行鋼捲投入。 (RMK00717) . 【美加訂單生產注意事項-CCP】2.烤漆入口依照鋼捲投向規定進行鋼捲投入。(CR1/CG1 CR2/CG2-->正向入料。CR1/CG2 CR2/CG1-->反向入料) (RMK00717) . 【美加訂單生產注意事項-CCP】3.此訂單背面漆一律採Nature塗裝，塗裝黏度設定40秒以上 (RMK00717) | 訂單:2510EFE023/002 CC2 <生產備註> 事項如下 . 【水痕】因YCP 近似深黑色水痕可能嚴重，因此指定CC1生產注意W/Q 使用純水與水量控制 (RMK-E_CHIN) . 請品檢務必遵守 30CM*全寬*留1塊給LAB及1塊給塗料商，若背面非"B"字頭則各留2片 (RMK00105) . 品檢人員於LAB試片上註記測試物性耐久及曝曬 (RMK00105) . 【邊緣品質】此為烤漆背面25μ訂單，請加強檢視鋼捲：邊緣殘剪、側緣鋅渣或毛邊，因為會導致烤漆背面漆轉印正面 (RMK00126) . 此經銷商保證平均厚度在1/2厚度公差內，厚度量測NG時，如單位長度符合範圍，請放行 (RMK00402) . 【美加訂單生產注意事項-CCP】1.請烤漆入口依照正背面漆鋼捲投向規定進行鋼捲投入。 (RMK00717) . 【美加訂單生產注意事項-CCP】2.烤漆入口依照鋼捲投向規定進行鋼捲投入。(CR1/CG1 CR2/CG2-->正向入料。CR1/CG2 CR2/CG1-->反向入料) (RMK00717) . 【美加訂單生產注意事項-CCP】3.此訂單背面漆一律採Nature塗裝，塗裝黏度設定40秒以上 (RMK00717) | 訂單:2510EFE023/002 RCL 無 <生產備註> 事項 | 訂單:2510EFE023/002 CCPK 無 <生產備註> 事項 | 訂單:2510EFE023/002 CGQC <品檢備註> 事項如下 . 【邊緣品質】此為烤漆背面25μ訂單，請加強檢視鋼捲：邊緣殘剪、側緣鋅渣或毛邊，因為會導致烤漆背面漆轉印正面 (RMK00126) . 本單於烤漆正背面都塗裝正面漆，因此鍍鋅請管制背面表面品質比照正面 (RMK00363) | 訂單:2510EFE023/002 CCQC <品檢備註> 事項如下 . 【水痕】因YCP 近似深黑色水痕可能嚴重，因此指定CC1生產注意W/Q 使用純水與水量控制 (RMK-E_CHIN) . 請品檢務必遵守 30CM*全寬*留1塊給LAB及1塊給塗料商，若背面非"B"字頭則各留2片 (RMK00105) . 【邊緣品質】此為烤漆背面25μ訂單，請加強檢視鋼捲：邊緣殘剪、側緣鋅渣或毛邊，因為會導致烤漆背面漆轉印正面 (RMK00126) | 訂單:2510EFE023/002 TOL 無 <生產備註> 事項 | 【水痕】因YCP 近似深黑色水痕可能嚴重，因此指定CC1生產注意W/Q 使用純水與水量控制^^/CC1/CC2/CCQC/^^ <<.E_CHIN 2025/10/03 14:42.>> | 訂單 2510EFE023/002 修改記錄如下: 20250924 14:12:30 (22021) 退火碼: >> S1, 用途碼: >> COG001, 背面標示: >> S000, 訂單背面顏色(五碼): >> 3B6AT, 背面漆膜厚: >> 25, 背面漆塗漆型式幾塗幾烤: >> 2, 鉻酸鹽: >> Z, 訂單厚度: >> 0.014, 訂單重: >> 40, 重量容許率(下限): >> 10, 重量容許率(上限): >> 10, 訂單寬度: >> 48, 鍍製方式: >> AC, 鋼捲內徑: >> 508, 鋼捲下限重: >> 2.27, 鋼捲上限重: >> 4.5, 壓花條件碼: >> -, 表面花紋: >> R, GL鋅花要求下限: >> -, GL鋅花要求上限: >> -, 綠色識別碼: >> -, 印刷輥號: >> -, 產品代碼: >> PPGL, 皮膜碼: >> -, 單位別: >> I, 油品種類: >> Z, 塗油量: >> Z, 包裝代碼: >> P7 , 保護膜碼: >> -, 客戶試片取樣型式: >> -, 調質碼: >> S, 套筒碼: >> N , 規格: >> A792CSB, 製造標準: >> ASTM, 表面處理劑種類: >> Z, 表面處理劑塗佈量: >> Z, 伸長率測試: >> N, 硬度測試碼: >> N, 抗拉強度測試: >> N, 降伏強度測試: >> N, 厚度變異: >> 0, 訂單正面顏色(五碼): >> 7Y96T, 正面漆膜厚: >> 25, 正面漆塗漆型式幾塗幾烤: >> 2, 修邊碼: >> Y, 重量碼: >> AW, 鋼捲捲向: >> O, 鍍層碼: >> AZ50, 20251007 16:13:34 (22021) 鍍層碼: AZ50 >> AZ35, | F:保證1/2 ASTM 厚度公差
PPGL | 2510EFE025/001 | 1. ●依旭台背面（正面漆塗料）發泡黏著性不佳（CC250503），要確認背面是否要發泡● (OFP00739)-{.不符.} | 1. 製造標準為MS、ASTM或銷新加坡之訂單，若無技術指定優先用料，請優先使用國內料，勿使用ANFEN (OFP00406)-{.不符.} | 1. 製造標準為MS、ASTM或銷新加坡之訂單，若無技術指定優先用料，請優先使用國內料，勿使用ANFEN (OFP00406)-{.不符.} 2. 【提醒】！本單為直立式包裝，嚴禁鍍鋅或烤漆後以STAGGER捲取 (OFP00451)-{.不符.} 3. ※超耐候一系列用途要確認是否有英制公差需求，有英制公差需求時選配碼用ON027※ (OFP00680)-{.不符.} 4. ●依旭台背面（正面漆塗料）發泡黏著性不佳（CC250503），要確認背面是否要發泡● (OFP00739)-{.不符.} 5. 此經銷商有簽訂1/2厚度公差保證(無厚度變異),請調整冷軋與鍍鋅厚度公差管制範圍. 保證 ASTM 厚度公差 (OFP00180)-{.不符.} | 訂單:2510EFE025/001 CPL <生產備註> 事項如下 . 本單為烤漆背面大於等於25μ塗裝，軋延後不允許毛邊，請CPL注意修邊狀況 (RMK00124) . 【邊緣品質】此為烤漆背面25μ訂單，請加強檢視鋼捲：邊緣殘剪、側緣鋅渣或毛邊，因為會導致烤漆背面漆轉印正面 (RMK00126) . 除HGI/ HGL 訂單邊緣不噴油. 其餘皆側緣噴油 (RMK00285) . 【美加訂單生產注意事項-CPL】1.客戶美加地區訂單實施修邊刀最大使用顆數上限(20顆) (RMK00717) . 【美加訂單生產注意事項-CPL】2.排程備註:注意修邊品質與毛邊 (RMK00717) . 【美加訂單生產注意事項-CPL】3.去毛邊輥的管制：兩側壓力均設定1.0 kg/cm2 (RMK00717) | 訂單:2510EFE025/001 CR1 <生產備註> 事項如下 . 【邊緣品質】此為烤漆背面25μ訂單，請加強檢視鋼捲：邊緣殘剪、側緣鋅渣或毛邊，因為會導致烤漆背面漆轉印正面 (RMK00126) . 此經銷商保證平均厚度在1/2厚度公差內，厚度量測NG時，如單位長度符合範圍，請放行 (RMK00402) . 此客戶有保證 全板形 急峻度 ≦ 0.7% ( ≦ 12 I-UNIT ) (RMK00583) . 【美加訂單生產注意事項-CR】1.兩側各加開一個spot cooling增加冷卻效果。 (RMK00717) . 【美加訂單生產注意事項-CR】2.發生毛邊時，請降速生產減輕毛邊程度，暫留討論後再處置。 (RMK00717) | 訂單:2510EFE025/001 CR2 <生產備註> 事項如下 . 【邊緣品質】此為烤漆背面25μ訂單，請加強檢視鋼捲：邊緣殘剪、側緣鋅渣或毛邊，因為會導致烤漆背面漆轉印正面 (RMK00126) . 此經銷商保證平均厚度在1/2厚度公差內，厚度量測NG時，如單位長度符合範圍，請放行 (RMK00402) . 此客戶有保證 全板形 急峻度 ≦ 0.7% ( ≦ 12 I-UNIT ) (RMK00583) . 【美加訂單生產注意事項-CR】1.兩側各加開一個spot cooling增加冷卻效果。 (RMK00717) . 【美加訂單生產注意事項-CR】2.發生毛邊時，請降速生產減輕毛邊程度，暫留討論後再處置。 (RMK00717) | 訂單:2510EFE025/001 CG1 <生產備註> 事項如下 . 鍍鋅表面不可有鋅痕、壓痕、凹陷、及刮傷 、應變痕等。 (RMK00054) . 【邊緣品質】此為烤漆背面25μ訂單，請加強檢視鋼捲：邊緣殘剪、側緣鋅渣或毛邊，因為會導致烤漆背面漆轉印正面 (RMK00126) . 本單於烤漆正背面都塗裝正面漆，因此鍍鋅請管制背面表面品質比照正面 (RMK00363) . 此經銷商保證平均厚度在1/2厚度公差內，厚度量測NG時，如單位長度符合範圍，請放行 (RMK00402) . 此客戶有保證 全板形 急峻度 ≦ 0.7% ( ≦ 12 I-UNIT ) (RMK00583) . 【美加訂單生產注意事項-CG1】副操確認完回控制室後，於生產排程鋼號旁簽名紀錄，以利後續追查(該排程生產完，排程單將保留)。 (RMK00717) . 【美加訂單生產注意事項-CG1】中央段副操每顆銲道出Pot時觀察銲道同時，確認Beaver Tail與鋼板接觸之Guide Roll羊毛氈狀況，並適時添加潤滑油(避免乾掉)。 (RMK00717) | 訂單:2510EFE025/001 CG2 <生產備註> 事項如下 . 鍍鋅表面不可有鋅痕、壓痕、凹陷、及刮傷 、應變痕等。 (RMK00054) . 【邊緣品質】此為烤漆背面25μ訂單，請加強檢視鋼捲：邊緣殘剪、側緣鋅渣或毛邊，因為會導致烤漆背面漆轉印正面 (RMK00126) . 本單於烤漆正背面都塗裝正面漆，因此鍍鋅請管制背面表面品質比照正面 (RMK00363) . 此經銷商保證平均厚度在1/2厚度公差內，厚度量測NG時，如單位長度符合範圍，請放行 (RMK00402) . 此客戶有保證 全板形 急峻度 ≦ 0.7% ( ≦ 12 I-UNIT ) (RMK00583) . 【美加訂單生產注意事項-CG2】1.使用SUB-NOZZLE (RMK00717) | 訂單:2510EFE025/001 CC1 <生產備註> 事項如下 . 正面面漆(20U)及正面總膜厚(25U)要求管制90%以上之膜厚,未達標準降級. (RMK00054) . 若背面面漆(20U)及背面總膜厚(25U)時要求管制90%以上之膜厚,未達標準降級 (RMK00054) . 面漆=18U(90%)~請購基準22U(110%),標準板總膜厚=5+20U(100%面漆). (RMK00054) . 30CM*全寬*留1塊給LAB及1塊給塗料商, (RMK00054) . 【邊緣品質】此為烤漆背面25μ訂單，請加強檢視鋼捲：邊緣殘剪、側緣鋅渣或毛邊，因為會導致烤漆背面漆轉印正面 (RMK00126) . 【色差】1.1.此客戶對面漆(非B開頭之色碼)目視色差要求較高,請依限度樣本進行目視色差管制★--->發生過訴賠 (RMK00248) . 【色差】1.2.若針對特殊顏色需特別管理時，請品檢忽略1.1.的規定以特別規定為主 (RMK00248) . 此經銷商保證平均厚度在1/2厚度公差內，厚度量測NG時，如單位長度符合範圍，請放行 (RMK00402) . 【捲取】注意！本單為直立式包裝。禁用STAGGER捲取送包裝！送RCL重處理例外。 (RMK00512) . 此客戶有保證 全板形 急峻度 ≦ 0.7% ( ≦ 12 I-UNIT ) (RMK00583) . 【水痕】因TOP 為YCP 近似深黑色水痕可能嚴重，因此指定CC1生產注意W/Q 使用純水與水量控制 (RMK00588) . 【水痕】因YCP 近似深黑色水痕可能嚴重，因此指定CC1生產注意W/Q 使用純水與水量控制 (RMK00596) . 【美加訂單生產注意事項-CCP】1.請烤漆入口依照正背面漆鋼捲投向規定進行鋼捲投入。 (RMK00717) . 【美加訂單生產注意事項-CCP】2.烤漆入口依照鋼捲投向規定進行鋼捲投入。(CR1/CG1 CR2/CG2-->正向入料。CR1/CG2 CR2/CG1-->反向入料) (RMK00717) . 【美加訂單生產注意事項-CCP】3.此訂單背面漆一律採Nature塗裝，塗裝黏度設定40秒以上 (RMK00717) | 訂單:2510EFE025/001 CC2 <生產備註> 事項如下 . 正面面漆(20U)及正面總膜厚(25U)要求管制90%以上之膜厚,未達標準降級. (RMK00054) . 若背面面漆(20U)及背面總膜厚(25U)時要求管制90%以上之膜厚,未達標準降級 (RMK00054) . 面漆=18U(90%)~請購基準22U(110%),標準板總膜厚=5+20U(100%面漆). (RMK00054) . 30CM*全寬*留1塊給LAB及1塊給塗料商, (RMK00054) . 【邊緣品質】此為烤漆背面25μ訂單，請加強檢視鋼捲：邊緣殘剪、側緣鋅渣或毛邊，因為會導致烤漆背面漆轉印正面 (RMK00126) . 【色差】1.1.此客戶對面漆(非B開頭之色碼)目視色差要求較高,請依限度樣本進行目視色差管制★--->發生過訴賠 (RMK00248) . 【色差】1.2.若針對特殊顏色需特別管理時，請品檢忽略1.1.的規定以特別規定為主 (RMK00248) . 此經銷商保證平均厚度在1/2厚度公差內，厚度量測NG時，如單位長度符合範圍，請放行 (RMK00402) . 【捲取】注意！本單為直立式包裝。禁用STAGGER捲取送包裝！送RCL重處理例外。 (RMK00512) . 此客戶有保證 全板形 急峻度 ≦ 0.7% ( ≦ 12 I-UNIT ) (RMK00583) . 【水痕】因TOP 為YCP 近似深黑色水痕可能嚴重，因此指定CC1生產注意W/Q 使用純水與水量控制 (RMK00588) . 【水痕】因YCP 近似深黑色水痕可能嚴重，因此指定CC1生產注意W/Q 使用純水與水量控制 (RMK00596) . 【美加訂單生產注意事項-CCP】1.請烤漆入口依照正背面漆鋼捲投向規定進行鋼捲投入。 (RMK00717) . 【美加訂單生產注意事項-CCP】2.烤漆入口依照鋼捲投向規定進行鋼捲投入。(CR1/CG1 CR2/CG2-->正向入料。CR1/CG2 CR2/CG1-->反向入料) (RMK00717) . 【美加訂單生產注意事項-CCP】3.此訂單背面漆一律採Nature塗裝，塗裝黏度設定40秒以上 (RMK00717) | 訂單:2510EFE025/001 RCL <生產備註> 事項如下 . 【捲取】注意！本單為直立式包裝。禁用STAGGER捲取送包裝！送RCL重處理例外。 (RMK00512) | 訂單:2510EFE025/001 CCPK 無 <生產備註> 事項 | 訂單:2510EFE025/001 CGQC <品檢備註> 事項如下 . 【邊緣品質】此為烤漆背面25μ訂單，請加強檢視鋼捲：邊緣殘剪、側緣鋅渣或毛邊，因為會導致烤漆背面漆轉印正面 (RMK00126) . 本單於烤漆正背面都塗裝正面漆，因此鍍鋅請管制背面表面品質比照正面 (RMK00363) | 訂單:2510EFE025/001 CCQC <品檢備註> 事項如下 . 【邊緣品質】此為烤漆背面25μ訂單，請加強檢視鋼捲：邊緣殘剪、側緣鋅渣或毛邊，因為會導致烤漆背面漆轉印正面 (RMK00126) . 【色差】1.1.此客戶對面漆(非B開頭之色碼)目視色差要求較高,請依限度樣本進行目視色差管制★--->發生過訴賠 (RMK00248) . 【色差】1.2.若針對特殊顏色需特別管理時，請品檢忽略1.1.的規定以特別規定為主 (RMK00248) . 【捲取】注意！本單為直立式包裝。禁用STAGGER捲取送包裝！送RCL重處理例外。 (RMK00512) . 【水痕】因TOP 為YCP 近似深黑色水痕可能嚴重，因此指定CC1生產注意W/Q 使用純水與水量控制 (RMK00588) | 訂單:2510EFE025/001 TOL 無 <生產備註> 事項 |  | 訂單 2510EFE025/001 修改記錄如下: 20250930 08:39:46 (06023) 退火碼: >> S1, 用途碼: >> COG007, 背面標示: >> S000, 訂單背面顏色(五碼): >> SBH78, 背面漆膜厚: >> 25, 背面漆塗漆型式幾塗幾烤: >> 2, 鉻酸鹽: >> Z, 訂單厚度: >> 0.024, 訂單重: >> 40, 重量容許率(下限): >> 10, 重量容許率(上限): >> 10, 訂單寬度: >> 48, 鍍製方式: >> AC, 鋼捲內徑: >> 508, 鋼捲下限重: >> 3, 鋼捲上限重: >> 4.5, 壓花條件碼: >> -, 表面花紋: >> R, 綠色識別碼: >> -, 印刷輥號: >> -, 產品代碼: >> PPGL, 皮膜碼: >> -, 單位別: >> I, 油品種類: >> Z, 塗油量: >> Z, 包裝代碼: >> E0 , 保護膜碼: >> -, 客戶試片取樣型式: >> -, 調質碼: >> S, 套筒碼: >> P , 規格: >> A792SSGR33, 製造標準: >> ASTM, 表面處理劑種類: >> Z, 表面處理劑塗佈量: >> Z, 伸長率測試: >> N, 硬度測試碼: >> N, 抗拉強度測試: >> N, 降伏強度測試: >> N, 訂單正面顏色(五碼): >> SYT9P, 正面漆膜厚: >> 25, 正面漆塗漆型式幾塗幾烤: >> 2, 修邊碼: >> Y, 重量碼: >> AW, 鋼捲捲向: >> O, 鍍層碼: >> AZ50, | F:保證1/2 ASTM 厚度公差
PPGL | 2510EFE026/001 | 1. 因鋼套桶因縫接處容易對鋼捲產生轉印，所以請確認客戶是否知悉轉印風險 (OFP00256)-{.不符.} 2. 橫式棧板包裝分切鋼捲外徑≦ 1100MM, 審單時請確認!--->最大分切限重要跟PP說 (OFP00378)-{.不符.} | 1. 烤漆產品"門板"類...指定使用CSC（含 CH）或DS用料，切勿用其它料源 (OFP00129)-{.不符.} 2. 製造標準為MS、ASTM或銷新加坡之訂單，若無技術指定優先用料，請優先使用國內料，勿使用ANFEN (OFP00406)-{.不符.} | 1. 因鋼套桶因縫接處容易對鋼捲產生轉印，所以請確認客戶是否知悉轉印風險 (OFP00256)-{.不符.} 2. 備註：XXXXX 標準MASS=XXX 為生產與品管依據。排程MASS為請購用不用理會 (OFP00293)-{.不符.} 3. 橫式棧板包裝分切鋼捲外徑≦ 1100MM, 審單時請確認!--->最大分切限重要跟PP說 (OFP00378)-{.不符.} 4. 製造標準為MS、ASTM或銷新加坡之訂單，若無技術指定優先用料，請優先使用國內料，勿使用ANFEN (OFP00406)-{.不符.} | 訂單:2510EFE026/001 CPL <生產備註> 事項如下 . 指定使用CSC或中龍或者日本用料，切勿用其它料源。會訴賠... (RMK00241) . 除HGI/ HGL 訂單邊緣不噴油. 其餘皆側緣噴油 (RMK00285) | 訂單:2510EFE026/001 CR1 <生產備註> 事項如下 . 指定使用CSC或中龍或者日本用料，切勿用其它料源。會訴賠... (RMK00241) | 訂單:2510EFE026/001 CR2 <生產備註> 事項如下 . 指定使用CSC或中龍或者日本用料，切勿用其它料源。會訴賠... (RMK00241) | 訂單:2510EFE026/001 CG1 <生產備註> 事項如下 . 捲門用 注意鍍層控制STD 至 STD+30間 (RMK00102) . 因成形性需求故鍍層量有上限管制，排程變換前後一顆分切請U3暫留，待產線確認鍍層量後再行處置。 (RMK00102) . ★ SKP+T/L 的 EL％總和 CQ ＞0.8％,材質SAE1012＞0.6 ％ --->一定要達到不然會訴賠★ (RMK00241) . 指定使用CSC或中龍或者日本用料，切勿用其它料源。會訴賠... (RMK00241) . 因為SKP+T/L 的 EL％總和 CQ ＞0.8％,材質SAE1012＞0.6 ％以上時，烤漆品檢測試Fluting 會NG降級 (RMK00241) . 若SKP+T/L 的 EL％總和 CQ ＞0.8％,材質SAE1012＞0.6 ％ 未能符合，反應給下製程與TED工程師 (RMK00241) | 訂單:2510EFE026/001 CG2 <生產備註> 事項如下 . 捲門用 注意鍍層控制STD 至 STD+30間 (RMK00102) . 因成形性需求故鍍層量有上限管制，排程變換前後一顆分切請U3暫留，待產線確認鍍層量後再行處置。 (RMK00102) . ★ SKP+T/L 的 EL％總和 CQ ＞0.8％,材質SAE1012＞0.6 ％ --->一定要達到不然會訴賠★ (RMK00241) . 指定使用CSC或中龍或者日本用料，切勿用其它料源。會訴賠... (RMK00241) . 因為SKP+T/L 的 EL％總和 CQ ＞0.8％,材質SAE1012＞0.6 ％以上時，烤漆品檢測試Fluting 會NG降級 (RMK00241) . 若SKP+T/L 的 EL％總和 CQ ＞0.8％,材質SAE1012＞0.6 ％ 未能符合，反應給下製程與TED工程師 (RMK00241) | 訂單:2510EFE026/001 CC1 <生產備註> 事項如下 . 【MASS】BW70Z 標準MASS=60+185=245 為生產與品管依據。排程MASS為請購用不用理會 (RMK-E_CHIN) . 超低光澤產品,色差計塗佈量依據5+20U為基準. (RMK00102) . 請出口人員貼上"請勿堆疊"紅色標簽. (RMK00102) . R字頭色碼因色差對膜厚極其敏感，MASS目標102%~115%之間 (RMK00102) . R字頭色碼塗佈量須在20U以上,不然會有白色點狀(繩紋),已被客戶訴賠. (RMK00102) . 捲起單位張力請加大至 5.5 (RMK00102) . 一般CQ T/L EL％目標0.1％，視板面或狀況可做調整--->不然下製程會發生FLUTING會訴賠 (RMK00241) . ★本產品因訴賠過，一定得做 Fluting TEST，線上EL％有調整時需再確認★ (RMK00241) . 2015年發生過訴賠。請出口使用鋼套桶前請檢查焊接處，以免捲取後產生折痕 (RMK00381) | 訂單:2510EFE026/001 CC2 <生產備註> 事項如下 . 【MASS】BW70Z 標準MASS=60+185=245 為生產與品管依據。排程MASS為請購用不用理會 (RMK-E_CHIN) . 超低光澤產品,色差計塗佈量依據5+20U為基準. (RMK00102) . 請出口人員貼上"請勿堆疊"紅色標簽. (RMK00102) . R字頭色碼因色差對膜厚極其敏感，MASS目標102%~115%之間 (RMK00102) . R字頭色碼塗佈量須在20U以上,不然會有白色點狀(繩紋),已被客戶訴賠. (RMK00102) . 一般CQ T/L EL％目標0.1％，視板面或狀況可做調整--->不然下製程會發生FLUTING會訴賠 (RMK00241) . ★本產品因訴賠過，一定得做 Fluting TEST，線上EL％有調整時需再確認★ (RMK00241) . 2015年發生過訴賠。請出口使用鋼套桶前請檢查焊接處，以免捲取後產生折痕 (RMK00381) | 訂單:2510EFE026/001 RCL 無 <生產備註> 事項 | 訂單:2510EFE026/001 CCPK 無 <生產備註> 事項 | 訂單:2510EFE026/001 CGQC 無 <品檢備註> 事項 | 訂單:2510EFE026/001 CCQC <品檢備註> 事項如下 . 【MASS】BW70Z 標準MASS=60+185=245 為生產與品管依據。排程MASS為請購用不用理會 (RMK-E_CHIN) . ★本產品因訴賠過，一定得做 Fluting TEST，線上EL％有調整時需再確認★ (RMK00241) | 訂單:2510EFE026/001 TOL 無 <生產備註> 事項 | 【MASS】BW70Z 標準MASS=60+185=245 為生產與品管依據。排程MASS為請購用不用理會^^/CC1/CC2/CCQC/^^ <<.E_CHIN 2025/10/13 11:29.>> | 訂單 2510EFE026/001 修改記錄如下: 20251009 13:53:54 (22021) 退火碼: >> S1, 用途碼: >> COA010, 背面標示: >> S000, 訂單背面顏色(五碼): >> BW70Z, 背面漆膜厚: >> NOM, 背面漆塗漆型式幾塗幾烤: >> 2, 鉻酸鹽: >> Z, 訂單厚度: >> 0.47, 訂單重: >> 20, 重量容許率(下限): >> 10, 重量容許率(上限): >> 10, 訂單寬度: >> 914, 鍍製方式: >> AC, 鋼捲內徑: >> 508, 鋼捲下限重: >> 2, 鋼捲上限重: >> 3.5, 壓花條件碼: >> -, 表面花紋: >> R, 綠色識別碼: >> -, 印刷輥號: >> -, 產品代碼: >> PPGL, 皮膜碼: >> -, 單位別: >> M, 油品種類: >> Z, 塗油量: >> Z, 包裝代碼: >> W7 , 保護膜碼: >> -, 客戶試片取樣數量: >> 0, 客戶試片取樣型式: >> -, 調質碼: >> S, 套筒碼: >> S , 規格: >> A792MCSB, 製造標準: >> ASTM, 表面處理劑種類: >> Z, 表面處理劑塗佈量: >> Z, 伸長率測試: >> N, 硬度測試碼: >> N, 抗拉強度測試: >> N, 降伏強度測試: >> N, 厚度變異: >> 0, 訂單正面顏色(五碼): >> RYF37, 正面漆膜厚: >> 25, 正面漆塗漆型式幾塗幾烤: >> 2, 修邊碼: >> Y, 重量碼: >> AW, 鋼捲捲向: >> O, 鍍層碼: >> AZM150, | *:
PPGL | 2510EFE026/002 | 1. 因鋼套桶因縫接處容易對鋼捲產生轉印，所以請確認客戶是否知悉轉印風險 (OFP00256)-{.不符.} 2. 橫式棧板包裝分切鋼捲外徑≦ 1100MM, 審單時請確認!--->最大分切限重要跟PP說 (OFP00378)-{.不符.} | 1. 烤漆產品"門板"類...指定使用CSC（含 CH）或DS用料，切勿用其它料源 (OFP00129)-{.不符.} 2. 製造標準為MS、ASTM或銷新加坡之訂單，若無技術指定優先用料，請優先使用國內料，勿使用ANFEN (OFP00406)-{.不符.} | 1. 因鋼套桶因縫接處容易對鋼捲產生轉印，所以請確認客戶是否知悉轉印風險 (OFP00256)-{.不符.} 2. 備註：XXXXX 標準MASS=XXX 為生產與品管依據。排程MASS為請購用不用理會 (OFP00293)-{.不符.} 3. 橫式棧板包裝分切鋼捲外徑≦ 1100MM, 審單時請確認!--->最大分切限重要跟PP說 (OFP00378)-{.不符.} 4. 製造標準為MS、ASTM或銷新加坡之訂單，若無技術指定優先用料，請優先使用國內料，勿使用ANFEN (OFP00406)-{.不符.} | 訂單:2510EFE026/002 CPL <生產備註> 事項如下 . 指定使用CSC或中龍或者日本用料，切勿用其它料源。會訴賠... (RMK00241) . 除HGI/ HGL 訂單邊緣不噴油. 其餘皆側緣噴油 (RMK00285) | 訂單:2510EFE026/002 CR1 <生產備註> 事項如下 . 指定使用CSC或中龍或者日本用料，切勿用其它料源。會訴賠... (RMK00241) | 訂單:2510EFE026/002 CR2 <生產備註> 事項如下 . 指定使用CSC或中龍或者日本用料，切勿用其它料源。會訴賠... (RMK00241) | 訂單:2510EFE026/002 CG1 <生產備註> 事項如下 . 捲門用 注意鍍層控制STD 至 STD+30間 (RMK00102) . 因成形性需求故鍍層量有上限管制，排程變換前後一顆分切請U3暫留，待產線確認鍍層量後再行處置。 (RMK00102) . ★ SKP+T/L 的 EL％總和 CQ ＞0.8％,材質SAE1012＞0.6 ％ --->一定要達到不然會訴賠★ (RMK00241) . 指定使用CSC或中龍或者日本用料，切勿用其它料源。會訴賠... (RMK00241) . 因為SKP+T/L 的 EL％總和 CQ ＞0.8％,材質SAE1012＞0.6 ％以上時，烤漆品檢測試Fluting 會NG降級 (RMK00241) . 若SKP+T/L 的 EL％總和 CQ ＞0.8％,材質SAE1012＞0.6 ％ 未能符合，反應給下製程與TED工程師 (RMK00241) | 訂單:2510EFE026/002 CG2 <生產備註> 事項如下 . 捲門用 注意鍍層控制STD 至 STD+30間 (RMK00102) . 因成形性需求故鍍層量有上限管制，排程變換前後一顆分切請U3暫留，待產線確認鍍層量後再行處置。 (RMK00102) . ★ SKP+T/L 的 EL％總和 CQ ＞0.8％,材質SAE1012＞0.6 ％ --->一定要達到不然會訴賠★ (RMK00241) . 指定使用CSC或中龍或者日本用料，切勿用其它料源。會訴賠... (RMK00241) . 因為SKP+T/L 的 EL％總和 CQ ＞0.8％,材質SAE1012＞0.6 ％以上時，烤漆品檢測試Fluting 會NG降級 (RMK00241) . 若SKP+T/L 的 EL％總和 CQ ＞0.8％,材質SAE1012＞0.6 ％ 未能符合，反應給下製程與TED工程師 (RMK00241) | 訂單:2510EFE026/002 CC1 <生產備註> 事項如下 . 【MASS】BW70Z 標準MASS=60+185=245 為生產與品管依據。排程MASS為請購用不用理會 (RMK-E_CHIN) . 超低光澤產品,色差計塗佈量依據5+20U為基準. (RMK00102) . 請出口人員貼上"請勿堆疊"紅色標簽. (RMK00102) . R字頭色碼因色差對膜厚極其敏感，MASS目標102%~115%之間 (RMK00102) . R字頭色碼塗佈量須在20U以上,不然會有白色點狀(繩紋),已被客戶訴賠. (RMK00102) . 捲起單位張力請加大至 5.5 (RMK00102) . 一般CQ T/L EL％目標0.1％，視板面或狀況可做調整--->不然下製程會發生FLUTING會訴賠 (RMK00241) . ★本產品因訴賠過，一定得做 Fluting TEST，線上EL％有調整時需再確認★ (RMK00241) . 2015年發生過訴賠。請出口使用鋼套桶前請檢查焊接處，以免捲取後產生折痕 (RMK00381) | 訂單:2510EFE026/002 CC2 <生產備註> 事項如下 . 【MASS】BW70Z 標準MASS=60+185=245 為生產與品管依據。排程MASS為請購用不用理會 (RMK-E_CHIN) . 超低光澤產品,色差計塗佈量依據5+20U為基準. (RMK00102) . 請出口人員貼上"請勿堆疊"紅色標簽. (RMK00102) . R字頭色碼因色差對膜厚極其敏感，MASS目標102%~115%之間 (RMK00102) . R字頭色碼塗佈量須在20U以上,不然會有白色點狀(繩紋),已被客戶訴賠. (RMK00102) . 一般CQ T/L EL％目標0.1％，視板面或狀況可做調整--->不然下製程會發生FLUTING會訴賠 (RMK00241) . ★本產品因訴賠過，一定得做 Fluting TEST，線上EL％有調整時需再確認★ (RMK00241) . 2015年發生過訴賠。請出口使用鋼套桶前請檢查焊接處，以免捲取後產生折痕 (RMK00381) | 訂單:2510EFE026/002 RCL 無 <生產備註> 事項 | 訂單:2510EFE026/002 CCPK 無 <生產備註> 事項 | 訂單:2510EFE026/002 CGQC 無 <品檢備註> 事項 | 訂單:2510EFE026/002 CCQC <品檢備註> 事項如下 . 【MASS】BW70Z 標準MASS=60+185=245 為生產與品管依據。排程MASS為請購用不用理會 (RMK-E_CHIN) . ★本產品因訴賠過，一定得做 Fluting TEST，線上EL％有調整時需再確認★ (RMK00241) | 訂單:2510EFE026/002 TOL 無 <生產備註> 事項 | 【MASS】BW70Z 標準MASS=60+185=245 為生產與品管依據。排程MASS為請購用不用理會^^/CC1/CC2/CCQC/^^ <<.E_CHIN 2025/10/13 11:34.>> | 訂單 2510EFE026/002 修改記錄如下: 20251009 13:54:18 (22021) 退火碼: >> S1, 用途碼: >> COA010, 背面標示: >> S000, 訂單背面顏色(五碼): >> BW70Z, 背面漆膜厚: >> NOM, 背面漆塗漆型式幾塗幾烤: >> 2, 鉻酸鹽: >> Z, 訂單厚度: >> 0.47, 訂單重: >> 20, 重量容許率(下限): >> 10, 重量容許率(上限): >> 10, 訂單寬度: >> 914, 鍍製方式: >> AC, 鋼捲內徑: >> 508, 鋼捲下限重: >> 2, 鋼捲上限重: >> 3.5, 壓花條件碼: >> -, 表面花紋: >> R, 綠色識別碼: >> -, 印刷輥號: >> -, 產品代碼: >> PPGL, 皮膜碼: >> -, 單位別: >> M, 油品種類: >> Z, 塗油量: >> Z, 包裝代碼: >> W7 , 保護膜碼: >> -, 客戶試片取樣數量: >> 0, 客戶試片取樣型式: >> -, 調質碼: >> S, 套筒碼: >> S , 規格: >> A792MCSB, 製造標準: >> ASTM, 表面處理劑種類: >> Z, 表面處理劑塗佈量: >> Z, 伸長率測試: >> N, 硬度測試碼: >> N, 抗拉強度測試: >> N, 降伏強度測試: >> N, 厚度變異: >> 0, 訂單正面顏色(五碼): >> RBF76, 正面漆膜厚: >> 25, 正面漆塗漆型式幾塗幾烤: >> 2, 修邊碼: >> Y, 重量碼: >> AW, 鋼捲捲向: >> O, 鍍層碼: >> AZM150, | *:
PPGL | 2510EFE026/003 | 1. 因鋼套桶因縫接處容易對鋼捲產生轉印，所以請確認客戶是否知悉轉印風險 (OFP00256)-{.不符.} 2. 橫式棧板包裝分切鋼捲外徑≦ 1100MM, 審單時請確認!--->最大分切限重要跟PP說 (OFP00378)-{.不符.} | 1. 烤漆產品"門板"類...指定使用CSC（含 CH）或DS用料，切勿用其它料源 (OFP00129)-{.不符.} 2. 製造標準為MS、ASTM或銷新加坡之訂單，若無技術指定優先用料，請優先使用國內料，勿使用ANFEN (OFP00406)-{.不符.} | 1. 因鋼套桶因縫接處容易對鋼捲產生轉印，所以請確認客戶是否知悉轉印風險 (OFP00256)-{.不符.} 2. 備註：XXXXX 標準MASS=XXX 為生產與品管依據。排程MASS為請購用不用理會 (OFP00293)-{.不符.} 3. 橫式棧板包裝分切鋼捲外徑≦ 1100MM, 審單時請確認!--->最大分切限重要跟PP說 (OFP00378)-{.不符.} 4. 製造標準為MS、ASTM或銷新加坡之訂單，若無技術指定優先用料，請優先使用國內料，勿使用ANFEN (OFP00406)-{.不符.} | 訂單:2510EFE026/003 CPL <生產備註> 事項如下 . 指定使用CSC或中龍或者日本用料，切勿用其它料源。會訴賠... (RMK00241) . 除HGI/ HGL 訂單邊緣不噴油. 其餘皆側緣噴油 (RMK00285) | 訂單:2510EFE026/003 CR1 <生產備註> 事項如下 . 指定使用CSC或中龍或者日本用料，切勿用其它料源。會訴賠... (RMK00241) | 訂單:2510EFE026/003 CR2 <生產備註> 事項如下 . 指定使用CSC或中龍或者日本用料，切勿用其它料源。會訴賠... (RMK00241) | 訂單:2510EFE026/003 CG1 <生產備註> 事項如下 . 捲門用 注意鍍層控制STD 至 STD+30間 (RMK00102) . 因成形性需求故鍍層量有上限管制，排程變換前後一顆分切請U3暫留，待產線確認鍍層量後再行處置。 (RMK00102) . ★ SKP+T/L 的 EL％總和 CQ ＞0.8％,材質SAE1012＞0.6 ％ --->一定要達到不然會訴賠★ (RMK00241) . 指定使用CSC或中龍或者日本用料，切勿用其它料源。會訴賠... (RMK00241) . 因為SKP+T/L 的 EL％總和 CQ ＞0.8％,材質SAE1012＞0.6 ％以上時，烤漆品檢測試Fluting 會NG降級 (RMK00241) . 若SKP+T/L 的 EL％總和 CQ ＞0.8％,材質SAE1012＞0.6 ％ 未能符合，反應給下製程與TED工程師 (RMK00241) | 訂單:2510EFE026/003 CG2 <生產備註> 事項如下 . 捲門用 注意鍍層控制STD 至 STD+30間 (RMK00102) . 因成形性需求故鍍層量有上限管制，排程變換前後一顆分切請U3暫留，待產線確認鍍層量後再行處置。 (RMK00102) . ★ SKP+T/L 的 EL％總和 CQ ＞0.8％,材質SAE1012＞0.6 ％ --->一定要達到不然會訴賠★ (RMK00241) . 指定使用CSC或中龍或者日本用料，切勿用其它料源。會訴賠... (RMK00241) . 因為SKP+T/L 的 EL％總和 CQ ＞0.8％,材質SAE1012＞0.6 ％以上時，烤漆品檢測試Fluting 會NG降級 (RMK00241) . 若SKP+T/L 的 EL％總和 CQ ＞0.8％,材質SAE1012＞0.6 ％ 未能符合，反應給下製程與TED工程師 (RMK00241) | 訂單:2510EFE026/003 CC1 <生產備註> 事項如下 . 【MASS】BW70Z 標準MASS=60+185=245 為生產與品管依據。排程MASS為請購用不用理會 (RMK-E_CHIN) . 超低光澤產品,色差計塗佈量依據5+20U為基準. (RMK00102) . 請出口人員貼上"請勿堆疊"紅色標簽. (RMK00102) . R字頭色碼因色差對膜厚極其敏感，MASS目標102%~115%之間 (RMK00102) . R字頭色碼塗佈量須在20U以上,不然會有白色點狀(繩紋),已被客戶訴賠. (RMK00102) . 捲起單位張力請加大至 5.5 (RMK00102) . 一般CQ T/L EL％目標0.1％，視板面或狀況可做調整--->不然下製程會發生FLUTING會訴賠 (RMK00241) . ★本產品因訴賠過，一定得做 Fluting TEST，線上EL％有調整時需再確認★ (RMK00241) . 1.此為NEO塗料,色差計請用有"(20150105)"的標準樣檔名確認色差值,找不到檔案時請通知TED工程師，分機#321 (RMK00343) . 2.色差放行標準為ΔL、Δa、Δb≦±0.6,光澤放行標準放寬到7以下放行,目視色差不管制 (RMK00343) . 2015年發生過訴賠。請出口使用鋼套桶前請檢查焊接處，以免捲取後產生折痕 (RMK00381) | 訂單:2510EFE026/003 CC2 <生產備註> 事項如下 . 【MASS】BW70Z 標準MASS=60+185=245 為生產與品管依據。排程MASS為請購用不用理會 (RMK-E_CHIN) . 超低光澤產品,色差計塗佈量依據5+20U為基準. (RMK00102) . 請出口人員貼上"請勿堆疊"紅色標簽. (RMK00102) . R字頭色碼因色差對膜厚極其敏感，MASS目標102%~115%之間 (RMK00102) . R字頭色碼塗佈量須在20U以上,不然會有白色點狀(繩紋),已被客戶訴賠. (RMK00102) . 一般CQ T/L EL％目標0.1％，視板面或狀況可做調整--->不然下製程會發生FLUTING會訴賠 (RMK00241) . ★本產品因訴賠過，一定得做 Fluting TEST，線上EL％有調整時需再確認★ (RMK00241) . 1.此為NEO塗料,色差計請用有"(20150105)"的標準樣檔名確認色差值,找不到檔案時請通知TED工程師，分機#321 (RMK00343) . 2.色差放行標準為ΔL、Δa、Δb≦±0.6,光澤放行標準放寬到7以下放行,目視色差不管制 (RMK00343) . 2015年發生過訴賠。請出口使用鋼套桶前請檢查焊接處，以免捲取後產生折痕 (RMK00381) | 訂單:2510EFE026/003 RCL 無 <生產備註> 事項 | 訂單:2510EFE026/003 CCPK 無 <生產備註> 事項 | 訂單:2510EFE026/003 CGQC 無 <品檢備註> 事項 | 訂單:2510EFE026/003 CCQC <品檢備註> 事項如下 . 【MASS】BW70Z 標準MASS=60+185=245 為生產與品管依據。排程MASS為請購用不用理會 (RMK-E_CHIN) . ★本產品因訴賠過，一定得做 Fluting TEST，線上EL％有調整時需再確認★ (RMK00241) . 1.此為NEO塗料,色差計請用有"(20150105)"的標準樣檔名確認色差值,找不到檔案時請通知TED工程師，分機#321 (RMK00343) . 2.色差放行標準為ΔL、Δa、Δb≦±0.6,光澤放行標準放寬到7以下放行,目視色差不管制 (RMK00343) | 訂單:2510EFE026/003 TOL 無 <生產備註> 事項 | 【MASS】BW70Z 標準MASS=60+185=245 為生產與品管依據。排程MASS為請購用不用理會^^/CC1/CC2/CCQC/^^ <<.E_CHIN 2025/11/19 11:05.>> | 訂單 2510EFE026/003 修改記錄如下: 20251009 13:54:38 (22021) 退火碼: >> S1, 用途碼: >> COA010, 背面標示: >> S000, 訂單背面顏色(五碼): >> BW70Z, 背面漆膜厚: >> NOM, 背面漆塗漆型式幾塗幾烤: >> 2, 鉻酸鹽: >> Z, 訂單厚度: >> 0.47, 訂單重: >> 20, 重量容許率(下限): >> 10, 重量容許率(上限): >> 10, 訂單寬度: >> 914, 鍍製方式: >> AC, 鋼捲內徑: >> 508, 鋼捲下限重: >> 2, 鋼捲上限重: >> 3.5, 壓花條件碼: >> -, 表面花紋: >> R, 綠色識別碼: >> -, 印刷輥號: >> -, 產品代碼: >> PPGL, 皮膜碼: >> -, 單位別: >> M, 油品種類: >> Z, 塗油量: >> Z, 包裝代碼: >> W7 , 保護膜碼: >> -, 客戶試片取樣型式: >> -, 調質碼: >> S, 套筒碼: >> S , 規格: >> A792MCSB, 製造標準: >> ASTM, 表面處理劑種類: >> Z, 表面處理劑塗佈量: >> Z, 伸長率測試: >> N, 硬度測試碼: >> N, 抗拉強度測試: >> N, 降伏強度測試: >> N, 訂單正面顏色(五碼): >> RYB90, 正面漆膜厚: >> 25, 正面漆塗漆型式幾塗幾烤: >> 2, 修邊碼: >> Y, 重量碼: >> AW, 鋼捲捲向: >> O, 鍍層碼: >> AZM150, 20251118 15:44:37 (22021) 訂單正面顏色(五碼): RYB90 >> RYB97, 20251118 15:50:57 (22021) 伸長率測試: N >> Y, 硬度測試碼: N >> Y, 抗拉強度測試: N >> Y, 降伏強度測試: N >> Y, | *:
PPGL | 2510EOE001/001 | 1. 確認訂單分切限重過小的原因 (OFP00158)-{.不符.} 2. 請確認是否符合 外部分條加紙套筒訂單限制:厚度≦0.65MM且分條鋼捲數≦8條(7刀) (OFP00189)-{.不符.} 3. ●依旭台背面（正面漆塗料）發泡黏著性不佳（CC250503），要確認背面是否要發泡● (OFP00739)-{.不符.} | 1. 製造標準為MS、ASTM或銷新加坡之訂單，若無技術指定優先用料，請優先使用國內料，勿使用ANFEN (OFP00406)-{.不符.} | 1. 請確認是否符合 外部分條加紙套筒訂單限制:厚度≦0.65MM且分條鋼捲數≦8條(7刀) (OFP00189)-{.不符.} 2. 製造標準為MS、ASTM或銷新加坡之訂單，若無技術指定優先用料，請優先使用國內料，勿使用ANFEN (OFP00406)-{.不符.} 3. 【提醒】！本單為直立式包裝，嚴禁鍍鋅或烤漆後以STAGGER捲取 (OFP00451)-{.不符.} 4. YCP 近似深黑色水痕可能嚴重，因此必須指定CC1 (OFP00534)-{.不符.} 5. ※超耐候一系列用途要確認是否有英制公差需求，有英制公差需求時選配碼用ON027※ (OFP00680)-{.不符.} 6. 此訂單厚度（0.248～0.6）可考慮朔元，看19條內部訂單寬度會不會太窄 (OFP00717)-{.不符.} 7. ●依旭台背面（正面漆塗料）發泡黏著性不佳（CC250503），要確認背面是否要發泡● (OFP00739)-{.不符.} 8. 此經銷商有簽訂1/2厚度公差保證(無厚度變異),請調整冷軋與鍍鋅厚度公差管制範圍. 保證 ASTM 厚度公差 (OFP00180)-{.不符.} | 訂單:2510EOE001/001 CPL <生產備註> 事項如下 . 本單為烤漆背面大於等於25μ塗裝，軋延後不允許毛邊，請CPL注意修邊狀況 (RMK00124) . 【邊緣品質】此為烤漆背面25μ訂單，請加強檢視鋼捲：邊緣殘剪、側緣鋅渣或毛邊，因為會導致烤漆背面漆轉印正面 (RMK00126) . 除HGI/ HGL 訂單邊緣不噴油. 其餘皆側緣噴油 (RMK00285) . 【美加訂單生產注意事項-CPL】1.客戶美加地區訂單實施修邊刀最大使用顆數上限(20顆) (RMK00717) . 【美加訂單生產注意事項-CPL】2.排程備註:注意修邊品質與毛邊 (RMK00717) . 【美加訂單生產注意事項-CPL】3.去毛邊輥的管制：兩側壓力均設定1.0 kg/cm2 (RMK00717) | 訂單:2510EOE001/001 CR1 <生產備註> 事項如下 . 【邊緣品質】此為烤漆背面25μ訂單，請加強檢視鋼捲：邊緣殘剪、側緣鋅渣或毛邊，因為會導致烤漆背面漆轉印正面 (RMK00126) . 此經銷商保證平均厚度在1/2厚度公差內，厚度量測NG時，如單位長度符合範圍，請放行 (RMK00402) . 此客戶有保證 全板形 急峻度 ≦ 0.7% ( ≦ 12 I-UNIT ) (RMK00583) . 【美加訂單生產注意事項-CR】1.兩側各加開一個spot cooling增加冷卻效果。 (RMK00717) . 【美加訂單生產注意事項-CR】2.發生毛邊時，請降速生產減輕毛邊程度，暫留討論後再處置。 (RMK00717) | 訂單:2510EOE001/001 CR2 <生產備註> 事項如下 . 【邊緣品質】此為烤漆背面25μ訂單，請加強檢視鋼捲：邊緣殘剪、側緣鋅渣或毛邊，因為會導致烤漆背面漆轉印正面 (RMK00126) . 此經銷商保證平均厚度在1/2厚度公差內，厚度量測NG時，如單位長度符合範圍，請放行 (RMK00402) . 此客戶有保證 全板形 急峻度 ≦ 0.7% ( ≦ 12 I-UNIT ) (RMK00583) . 【美加訂單生產注意事項-CR】1.兩側各加開一個spot cooling增加冷卻效果。 (RMK00717) . 【美加訂單生產注意事項-CR】2.發生毛邊時，請降速生產減輕毛邊程度，暫留討論後再處置。 (RMK00717) | 訂單:2510EOE001/001 CG1 <生產備註> 事項如下 . 鍍鋅表面不可有鋅痕、壓痕、凹陷、及刮傷 、應變痕等。 (RMK00054) . 【邊緣品質】此為烤漆背面25μ訂單，請加強檢視鋼捲：邊緣殘剪、側緣鋅渣或毛邊，因為會導致烤漆背面漆轉印正面 (RMK00126) . 本單於烤漆正背面都塗裝正面漆，因此鍍鋅請管制背面表面品質比照正面 (RMK00363) . 此經銷商保證平均厚度在1/2厚度公差內，厚度量測NG時，如單位長度符合範圍，請放行 (RMK00402) . 此客戶有保證 全板形 急峻度 ≦ 0.7% ( ≦ 12 I-UNIT ) (RMK00583) . 【美加訂單生產注意事項-CG1】副操確認完回控制室後，於生產排程鋼號旁簽名紀錄，以利後續追查(該排程生產完，排程單將保留)。 (RMK00717) . 【美加訂單生產注意事項-CG1】中央段副操每顆銲道出Pot時觀察銲道同時，確認Beaver Tail與鋼板接觸之Guide Roll羊毛氈狀況，並適時添加潤滑油(避免乾掉)。 (RMK00717) | 訂單:2510EOE001/001 CG2 <生產備註> 事項如下 . 鍍鋅表面不可有鋅痕、壓痕、凹陷、及刮傷 、應變痕等。 (RMK00054) . 【邊緣品質】此為烤漆背面25μ訂單，請加強檢視鋼捲：邊緣殘剪、側緣鋅渣或毛邊，因為會導致烤漆背面漆轉印正面 (RMK00126) . 本單於烤漆正背面都塗裝正面漆，因此鍍鋅請管制背面表面品質比照正面 (RMK00363) . 此經銷商保證平均厚度在1/2厚度公差內，厚度量測NG時，如單位長度符合範圍，請放行 (RMK00402) . 此客戶有保證 全板形 急峻度 ≦ 0.7% ( ≦ 12 I-UNIT ) (RMK00583) . 【美加訂單生產注意事項-CG2】1.使用SUB-NOZZLE (RMK00717) | 訂單:2510EOE001/001 CC1 <生產備註> 事項如下 . ★注意毛邊限制：最大0.04mm。2023年發生過客訴★。 (RMK-E_CHIN) . 每一棧板放置分條鋼捲不得超過2顆分條鋼捲。 (RMK-E_CHIN) . 每顆分條鋼捲＜1.4 噸。 (RMK-E_CHIN) . 每件限重≦4.5 T (含棧板)(正常狀況不會超過) (RMK-E_CHIN) . 分條代工寬度管制：406.5± 0.1 MM (RMK-E_CHIN) . 最終製程的下製程 = "TOL" (RMK-E_CHIN) . 烤漆代工分條之內部訂單 2510AIX003/001 (外部訂單 : 2510EOE001/001) (RMK-E_CHIN) . 正面面漆(20U)及正面總膜厚(25U)要求管制90%以上之膜厚,未達標準降級. (RMK00054) . 若背面面漆(20U)及背面總膜厚(25U)時要求管制90%以上之膜厚,未達標準降級 (RMK00054) . 面漆=18U(90%)~請購基準22U(110%),標準板總膜厚=5+20U(100%面漆). (RMK00054) . 30CM*全寬*留1塊給LAB及1塊給塗料商, (RMK00054) . 【邊緣品質】此為烤漆背面25μ訂單，請加強檢視鋼捲：邊緣殘剪、側緣鋅渣或毛邊，因為會導致烤漆背面漆轉印正面 (RMK00126) . 【色差】1.1.此客戶對面漆(非B開頭之色碼)目視色差要求較高,請依限度樣本進行目視色差管制★--->發生過訴賠 (RMK00248) . 【色差】1.2.若針對特殊顏色需特別管理時，請品檢忽略1.1.的規定以特別規定為主 (RMK00248) . 此經銷商保證平均厚度在1/2厚度公差內，厚度量測NG時，如單位長度符合範圍，請放行 (RMK00402) . 【捲取】注意！本單為直立式包裝。禁用STAGGER捲取送包裝！送RCL重處理例外。 (RMK00512) . 此客戶有保證 全板形 急峻度 ≦ 0.7% ( ≦ 12 I-UNIT ) (RMK00583) . 【水痕】因TOP 為YCP 近似深黑色水痕可能嚴重，因此指定CC1生產注意W/Q 使用純水與水量控制 (RMK00588) . 【水痕】因YCP 近似深黑色水痕可能嚴重，因此指定CC1生產注意W/Q 使用純水與水量控制 (RMK00596) . 【美加訂單生產注意事項-CCP】1.請烤漆入口依照正背面漆鋼捲投向規定進行鋼捲投入。 (RMK00717) . 【美加訂單生產注意事項-CCP】2.烤漆入口依照鋼捲投向規定進行鋼捲投入。(CR1/CG1 CR2/CG2-->正向入料。CR1/CG2 CR2/CG1-->反向入料) (RMK00717) . 【美加訂單生產注意事項-CCP】3.此訂單背面漆一律採Nature塗裝，塗裝黏度設定40秒以上 (RMK00717) | 訂單:2510EOE001/001 CC2 <生產備註> 事項如下 . ★注意毛邊限制：最大0.04mm。2023年發生過客訴★。 (RMK-E_CHIN) . 每一棧板放置分條鋼捲不得超過2顆分條鋼捲。 (RMK-E_CHIN) . 每顆分條鋼捲＜1.4 噸。 (RMK-E_CHIN) . 每件限重≦4.5 T (含棧板)(正常狀況不會超過) (RMK-E_CHIN) . 分條代工寬度管制：406.5± 0.1 MM (RMK-E_CHIN) . 最終製程的下製程 = "TOL" (RMK-E_CHIN) . 烤漆代工分條之內部訂單 2510AIX003/001 (外部訂單 : 2510EOE001/001) (RMK-E_CHIN) . 正面面漆(20U)及正面總膜厚(25U)要求管制90%以上之膜厚,未達標準降級. (RMK00054) . 若背面面漆(20U)及背面總膜厚(25U)時要求管制90%以上之膜厚,未達標準降級 (RMK00054) . 面漆=18U(90%)~請購基準22U(110%),標準板總膜厚=5+20U(100%面漆). (RMK00054) . 30CM*全寬*留1塊給LAB及1塊給塗料商, (RMK00054) . 【邊緣品質】此為烤漆背面25μ訂單，請加強檢視鋼捲：邊緣殘剪、側緣鋅渣或毛邊，因為會導致烤漆背面漆轉印正面 (RMK00126) . 【色差】1.1.此客戶對面漆(非B開頭之色碼)目視色差要求較高,請依限度樣本進行目視色差管制★--->發生過訴賠 (RMK00248) . 【色差】1.2.若針對特殊顏色需特別管理時，請品檢忽略1.1.的規定以特別規定為主 (RMK00248) . 此經銷商保證平均厚度在1/2厚度公差內，厚度量測NG時，如單位長度符合範圍，請放行 (RMK00402) . 【捲取】注意！本單為直立式包裝。禁用STAGGER捲取送包裝！送RCL重處理例外。 (RMK00512) . 此客戶有保證 全板形 急峻度 ≦ 0.7% ( ≦ 12 I-UNIT ) (RMK00583) . 【水痕】因TOP 為YCP 近似深黑色水痕可能嚴重，因此指定CC1生產注意W/Q 使用純水與水量控制 (RMK00588) . 【水痕】因YCP 近似深黑色水痕可能嚴重，因此指定CC1生產注意W/Q 使用純水與水量控制 (RMK00596) . 【美加訂單生產注意事項-CCP】1.請烤漆入口依照正背面漆鋼捲投向規定進行鋼捲投入。 (RMK00717) . 【美加訂單生產注意事項-CCP】2.烤漆入口依照鋼捲投向規定進行鋼捲投入。(CR1/CG1 CR2/CG2-->正向入料。CR1/CG2 CR2/CG1-->反向入料) (RMK00717) . 【美加訂單生產注意事項-CCP】3.此訂單背面漆一律採Nature塗裝，塗裝黏度設定40秒以上 (RMK00717) | 訂單:2510EOE001/001 RCL <生產備註> 事項如下 . 【捲取】注意！本單為直立式包裝。禁用STAGGER捲取送包裝！送RCL重處理例外。 (RMK00512) | 訂單:2510EOE001/001 CCPK 無 <生產備註> 事項 | 訂單:2510EOE001/001 CGQC <品檢備註> 事項如下 . 【邊緣品質】此為烤漆背面25μ訂單，請加強檢視鋼捲：邊緣殘剪、側緣鋅渣或毛邊，因為會導致烤漆背面漆轉印正面 (RMK00126) . 本單於烤漆正背面都塗裝正面漆，因此鍍鋅請管制背面表面品質比照正面 (RMK00363) | 訂單:2510EOE001/001 CCQC <品檢備註> 事項如下 . 【邊緣品質】此為烤漆背面25μ訂單，請加強檢視鋼捲：邊緣殘剪、側緣鋅渣或毛邊，因為會導致烤漆背面漆轉印正面 (RMK00126) . 【色差】1.1.此客戶對面漆(非B開頭之色碼)目視色差要求較高,請依限度樣本進行目視色差管制★--->發生過訴賠 (RMK00248) . 【色差】1.2.若針對特殊顏色需特別管理時，請品檢忽略1.1.的規定以特別規定為主 (RMK00248) . 【捲取】注意！本單為直立式包裝。禁用STAGGER捲取送包裝！送RCL重處理例外。 (RMK00512) . 【水痕】因TOP 為YCP 近似深黑色水痕可能嚴重，因此指定CC1生產注意W/Q 使用純水與水量控制 (RMK00588) | 訂單:2510EOE001/001 TOL <生產備註> 事項如下 . ★注意毛邊限制：最大0.04mm。2023年發生過客訴★。 (RMK-E_CHIN) . 每一棧板放置分條鋼捲不得超過2顆分條鋼捲。 (RMK-E_CHIN) . 每顆分條鋼捲＜1.4 噸。 (RMK-E_CHIN) . 每件限重≦4.5 T (含棧板)(正常狀況不會超過) (RMK-E_CHIN) . 分條代工寬度管制：406.5± 0.1 MM (RMK-E_CHIN) . 最終製程的下製程 = "TOL" (RMK-E_CHIN) . 烤漆代工分條之內部訂單 2510AIX003/001 (外部訂單 : 2510EOE001/001) (RMK-E_CHIN) | 烤漆代工分條之內部訂單 2510AIX003/001 (外部訂單 : 2510EOE001/001)^^/CC1/CC2/TOL/^^ <<.E_CHIN 2025/10/01 15:08.>> 最終製程的下製程 = "TOL"^^/CC1/CC2/TOL/^^ <<.E_CHIN 2025/10/01 15:08.>> 分條代工寬度管制：406.5± 0.1 MM^^/CC1/CC2/TOL/^^ <<.E_CHIN 2025/10/01 15:08.>> 每件限重≦4.5 T (含棧板)(正常狀況不會超過)^^/CC1/CC2/TOL/^^ <<.E_CHIN 2025/10/01 15:09.>> 每顆分條鋼捲＜1.4 噸。^^/CC1/CC2/TOL/^^ <<.E_CHIN 2025/10/01 15:09.>> 每一棧板放置分條鋼捲不得超過2顆分條鋼捲。^^/CC1/CC2/TOL/^^ <<.E_CHIN 2025/10/01 15:09.>> ★注意毛邊限制：最大0.04mm。2023年發生過客訴★。^^/CC1/CC2/TOL/^^ <<.E_CHIN 2025/10/01 15:09.>> | 訂單 2510EOE001/001 修改記錄如下: 20250918 10:03:56 (06023) 退火碼: >> S1, 用途碼: >> COG007, 背面標示: >> S000, 訂單背面顏色(五碼): >> SBH78, 背面漆膜厚: >> 25, 背面漆塗漆型式幾塗幾烤: >> 2, 鉻酸鹽: >> Z, 訂單厚度: >> 0.02, 訂單重: >> 40, 重量容許率(下限): >> 10, 重量容許率(上限): >> 10, 訂單寬度: >> 16, 鍍製方式: >> AC, 鋼捲內徑: >> 508, 鋼捲下限重: >> 1, 鋼捲上限重: >> 4.5, 壓花條件碼: >> -, 表面花紋: >> R, 綠色識別碼: >> -, 印刷輥號: >> -, 產品代碼: >> PPGL, 皮膜碼: >> -, 單位別: >> I, 油品種類: >> Z, 塗油量: >> Z, 包裝代碼: >> W5 , 保護膜碼: >> -, 客戶試片取樣型式: >> -, 調質碼: >> S, 套筒碼: >> P , 規格: >> A792SSGR33, 製造標準: >> ASTM, 表面處理劑種類: >> Z, 表面處理劑塗佈量: >> Z, 伸長率測試: >> N, 硬度測試碼: >> N, 抗拉強度測試: >> N, 降伏強度測試: >> N, 厚度變異: >> 0, 訂單正面顏色(五碼): >> SYT9P, 正面漆膜厚: >> 25, 正面漆塗漆型式幾塗幾烤: >> 2, 修邊碼: >> Y, 重量碼: >> AW, 鋼捲捲向: >> O, 鍍層碼: >> AZ50, | F:保證1/2 ASTM 厚度公差
PPGL | 2510EOE002/001 | 1. 確認訂單分切限重過小的原因 (OFP00158)-{.不符.} 2. 請確認是否符合 外部分條加紙套筒訂單限制:厚度≦0.65MM且分條鋼捲數≦8條(7刀) (OFP00189)-{.不符.} 3. ●依旭台背面（正面漆塗料）發泡黏著性不佳（CC250503），要確認背面是否要發泡● (OFP00739)-{.不符.} | 1. 製造標準為MS、ASTM或銷新加坡之訂單，若無技術指定優先用料，請優先使用國內料，勿使用ANFEN (OFP00406)-{.不符.} | 1. 請確認是否符合 外部分條加紙套筒訂單限制:厚度≦0.65MM且分條鋼捲數≦8條(7刀) (OFP00189)-{.不符.} 2. 製造標準為MS、ASTM或銷新加坡之訂單，若無技術指定優先用料，請優先使用國內料，勿使用ANFEN (OFP00406)-{.不符.} 3. 【提醒】！本單為直立式包裝，嚴禁鍍鋅或烤漆後以STAGGER捲取 (OFP00451)-{.不符.} 4. ※超耐候一系列用途要確認是否有英制公差需求，有英制公差需求時選配碼用ON027※ (OFP00680)-{.不符.} 5. 此訂單厚度（0.248～0.6）可考慮朔元，看19條內部訂單寬度會不會太窄 (OFP00717)-{.不符.} 6. ●依旭台背面（正面漆塗料）發泡黏著性不佳（CC250503），要確認背面是否要發泡● (OFP00739)-{.不符.} 7. 此經銷商有簽訂1/2厚度公差保證(無厚度變異),請調整冷軋與鍍鋅厚度公差管制範圍. 保證 ASTM 厚度公差 (OFP00180)-{.不符.} | 訂單:2510EOE002/001 CPL <生產備註> 事項如下 . 本單為烤漆背面大於等於25μ塗裝，軋延後不允許毛邊，請CPL注意修邊狀況 (RMK00124) . 【邊緣品質】此為烤漆背面25μ訂單，請加強檢視鋼捲：邊緣殘剪、側緣鋅渣或毛邊，因為會導致烤漆背面漆轉印正面 (RMK00126) . 除HGI/ HGL 訂單邊緣不噴油. 其餘皆側緣噴油 (RMK00285) . 【美加訂單生產注意事項-CPL】1.客戶美加地區訂單實施修邊刀最大使用顆數上限(20顆) (RMK00717) . 【美加訂單生產注意事項-CPL】2.排程備註:注意修邊品質與毛邊 (RMK00717) . 【美加訂單生產注意事項-CPL】3.去毛邊輥的管制：兩側壓力均設定1.0 kg/cm2 (RMK00717) | 訂單:2510EOE002/001 CR1 <生產備註> 事項如下 . 【邊緣品質】此為烤漆背面25μ訂單，請加強檢視鋼捲：邊緣殘剪、側緣鋅渣或毛邊，因為會導致烤漆背面漆轉印正面 (RMK00126) . 此經銷商保證平均厚度在1/2厚度公差內，厚度量測NG時，如單位長度符合範圍，請放行 (RMK00402) . 此客戶有保證 全板形 急峻度 ≦ 0.7% ( ≦ 12 I-UNIT ) (RMK00583) . 【美加訂單生產注意事項-CR】1.兩側各加開一個spot cooling增加冷卻效果。 (RMK00717) . 【美加訂單生產注意事項-CR】2.發生毛邊時，請降速生產減輕毛邊程度，暫留討論後再處置。 (RMK00717) | 訂單:2510EOE002/001 CR2 <生產備註> 事項如下 . 【邊緣品質】此為烤漆背面25μ訂單，請加強檢視鋼捲：邊緣殘剪、側緣鋅渣或毛邊，因為會導致烤漆背面漆轉印正面 (RMK00126) . 此經銷商保證平均厚度在1/2厚度公差內，厚度量測NG時，如單位長度符合範圍，請放行 (RMK00402) . 此客戶有保證 全板形 急峻度 ≦ 0.7% ( ≦ 12 I-UNIT ) (RMK00583) . 【美加訂單生產注意事項-CR】1.兩側各加開一個spot cooling增加冷卻效果。 (RMK00717) . 【美加訂單生產注意事項-CR】2.發生毛邊時，請降速生產減輕毛邊程度，暫留討論後再處置。 (RMK00717) | 訂單:2510EOE002/001 CG1 <生產備註> 事項如下 . 鍍鋅表面不可有鋅痕、壓痕、凹陷、及刮傷 、應變痕等。 (RMK00054) . 【邊緣品質】此為烤漆背面25μ訂單，請加強檢視鋼捲：邊緣殘剪、側緣鋅渣或毛邊，因為會導致烤漆背面漆轉印正面 (RMK00126) . 本單於烤漆正背面都塗裝正面漆，因此鍍鋅請管制背面表面品質比照正面 (RMK00363) . 此經銷商保證平均厚度在1/2厚度公差內，厚度量測NG時，如單位長度符合範圍，請放行 (RMK00402) . 此客戶有保證 全板形 急峻度 ≦ 0.7% ( ≦ 12 I-UNIT ) (RMK00583) . 【美加訂單生產注意事項-CG1】副操確認完回控制室後，於生產排程鋼號旁簽名紀錄，以利後續追查(該排程生產完，排程單將保留)。 (RMK00717) . 【美加訂單生產注意事項-CG1】中央段副操每顆銲道出Pot時觀察銲道同時，確認Beaver Tail與鋼板接觸之Guide Roll羊毛氈狀況，並適時添加潤滑油(避免乾掉)。 (RMK00717) | 訂單:2510EOE002/001 CG2 <生產備註> 事項如下 . 鍍鋅表面不可有鋅痕、壓痕、凹陷、及刮傷 、應變痕等。 (RMK00054) . 【邊緣品質】此為烤漆背面25μ訂單，請加強檢視鋼捲：邊緣殘剪、側緣鋅渣或毛邊，因為會導致烤漆背面漆轉印正面 (RMK00126) . 本單於烤漆正背面都塗裝正面漆，因此鍍鋅請管制背面表面品質比照正面 (RMK00363) . 此經銷商保證平均厚度在1/2厚度公差內，厚度量測NG時，如單位長度符合範圍，請放行 (RMK00402) . 此客戶有保證 全板形 急峻度 ≦ 0.7% ( ≦ 12 I-UNIT ) (RMK00583) . 【美加訂單生產注意事項-CG2】1.使用SUB-NOZZLE (RMK00717) | 訂單:2510EOE002/001 CC1 <生產備註> 事項如下 . ★注意毛邊限制：最大0.04mm。2023年發生過客訴★。 (RMK-E_CHIN) . 每一棧板放置分條鋼捲不得超過2顆分條鋼捲。 (RMK-E_CHIN) . 每顆分條鋼捲＜1.4 噸。 (RMK-E_CHIN) . 每件限重≦4.5 T (含棧板)(正常狀況不會超過) (RMK-E_CHIN) . 分條代工寬度管制：406.5± 0.1 MM (RMK-E_CHIN) . 最終製程的下製程 = "TOL" (RMK-E_CHIN) . 烤漆代工分條之內部訂單 2510AIX002/001 (外部訂單 : 2510EOE002/001) (RMK-E_CHIN) . 正面面漆(20U)及正面總膜厚(25U)要求管制90%以上之膜厚,未達標準降級. (RMK00054) . 若背面面漆(20U)及背面總膜厚(25U)時要求管制90%以上之膜厚,未達標準降級 (RMK00054) . 面漆=18U(90%)~請購基準22U(110%),標準板總膜厚=5+20U(100%面漆). (RMK00054) . 30CM*全寬*留1塊給LAB及1塊給塗料商, (RMK00054) . 【邊緣品質】此為烤漆背面25μ訂單，請加強檢視鋼捲：邊緣殘剪、側緣鋅渣或毛邊，因為會導致烤漆背面漆轉印正面 (RMK00126) . 【色差】1.1.此客戶對面漆(非B開頭之色碼)目視色差要求較高,請依限度樣本進行目視色差管制★--->發生過訴賠 (RMK00248) . 【色差】1.2.若針對特殊顏色需特別管理時，請品檢忽略1.1.的規定以特別規定為主 (RMK00248) . 此經銷商保證平均厚度在1/2厚度公差內，厚度量測NG時，如單位長度符合範圍，請放行 (RMK00402) . 【捲取】注意！本單為直立式包裝。禁用STAGGER捲取送包裝！送RCL重處理例外。 (RMK00512) . 此客戶有保證 全板形 急峻度 ≦ 0.7% ( ≦ 12 I-UNIT ) (RMK00583) . 【水痕】因TOP 為YCP 近似深黑色水痕可能嚴重，因此指定CC1生產注意W/Q 使用純水與水量控制 (RMK00588) . 【水痕】因YCP 近似深黑色水痕可能嚴重，因此指定CC1生產注意W/Q 使用純水與水量控制 (RMK00596) . 【美加訂單生產注意事項-CCP】1.請烤漆入口依照正背面漆鋼捲投向規定進行鋼捲投入。 (RMK00717) . 【美加訂單生產注意事項-CCP】2.烤漆入口依照鋼捲投向規定進行鋼捲投入。(CR1/CG1 CR2/CG2-->正向入料。CR1/CG2 CR2/CG1-->反向入料) (RMK00717) . 【美加訂單生產注意事項-CCP】3.此訂單背面漆一律採Nature塗裝，塗裝黏度設定40秒以上 (RMK00717) | 訂單:2510EOE002/001 CC2 <生產備註> 事項如下 . ★注意毛邊限制：最大0.04mm。2023年發生過客訴★。 (RMK-E_CHIN) . 每一棧板放置分條鋼捲不得超過2顆分條鋼捲。 (RMK-E_CHIN) . 每顆分條鋼捲＜1.4 噸。 (RMK-E_CHIN) . 每件限重≦4.5 T (含棧板)(正常狀況不會超過) (RMK-E_CHIN) . 分條代工寬度管制：406.5± 0.1 MM (RMK-E_CHIN) . 最終製程的下製程 = "TOL" (RMK-E_CHIN) . 烤漆代工分條之內部訂單 2510AIX002/001 (外部訂單 : 2510EOE002/001) (RMK-E_CHIN) . 正面面漆(20U)及正面總膜厚(25U)要求管制90%以上之膜厚,未達標準降級. (RMK00054) . 若背面面漆(20U)及背面總膜厚(25U)時要求管制90%以上之膜厚,未達標準降級 (RMK00054) . 面漆=18U(90%)~請購基準22U(110%),標準板總膜厚=5+20U(100%面漆). (RMK00054) . 30CM*全寬*留1塊給LAB及1塊給塗料商, (RMK00054) . 【邊緣品質】此為烤漆背面25μ訂單，請加強檢視鋼捲：邊緣殘剪、側緣鋅渣或毛邊，因為會導致烤漆背面漆轉印正面 (RMK00126) . 【色差】1.1.此客戶對面漆(非B開頭之色碼)目視色差要求較高,請依限度樣本進行目視色差管制★--->發生過訴賠 (RMK00248) . 【色差】1.2.若針對特殊顏色需特別管理時，請品檢忽略1.1.的規定以特別規定為主 (RMK00248) . 此經銷商保證平均厚度在1/2厚度公差內，厚度量測NG時，如單位長度符合範圍，請放行 (RMK00402) . 【捲取】注意！本單為直立式包裝。禁用STAGGER捲取送包裝！送RCL重處理例外。 (RMK00512) . 此客戶有保證 全板形 急峻度 ≦ 0.7% ( ≦ 12 I-UNIT ) (RMK00583) . 【水痕】因TOP 為YCP 近似深黑色水痕可能嚴重，因此指定CC1生產注意W/Q 使用純水與水量控制 (RMK00588) . 【水痕】因YCP 近似深黑色水痕可能嚴重，因此指定CC1生產注意W/Q 使用純水與水量控制 (RMK00596) . 【美加訂單生產注意事項-CCP】1.請烤漆入口依照正背面漆鋼捲投向規定進行鋼捲投入。 (RMK00717) . 【美加訂單生產注意事項-CCP】2.烤漆入口依照鋼捲投向規定進行鋼捲投入。(CR1/CG1 CR2/CG2-->正向入料。CR1/CG2 CR2/CG1-->反向入料) (RMK00717) . 【美加訂單生產注意事項-CCP】3.此訂單背面漆一律採Nature塗裝，塗裝黏度設定40秒以上 (RMK00717) | 訂單:2510EOE002/001 RCL <生產備註> 事項如下 . 【捲取】注意！本單為直立式包裝。禁用STAGGER捲取送包裝！送RCL重處理例外。 (RMK00512) | 訂單:2510EOE002/001 CCPK 無 <生產備註> 事項 | 訂單:2510EOE002/001 CGQC <品檢備註> 事項如下 . 【邊緣品質】此為烤漆背面25μ訂單，請加強檢視鋼捲：邊緣殘剪、側緣鋅渣或毛邊，因為會導致烤漆背面漆轉印正面 (RMK00126) . 本單於烤漆正背面都塗裝正面漆，因此鍍鋅請管制背面表面品質比照正面 (RMK00363) | 訂單:2510EOE002/001 CCQC <品檢備註> 事項如下 . 【邊緣品質】此為烤漆背面25μ訂單，請加強檢視鋼捲：邊緣殘剪、側緣鋅渣或毛邊，因為會導致烤漆背面漆轉印正面 (RMK00126) . 【色差】1.1.此客戶對面漆(非B開頭之色碼)目視色差要求較高,請依限度樣本進行目視色差管制★--->發生過訴賠 (RMK00248) . 【色差】1.2.若針對特殊顏色需特別管理時，請品檢忽略1.1.的規定以特別規定為主 (RMK00248) . 【捲取】注意！本單為直立式包裝。禁用STAGGER捲取送包裝！送RCL重處理例外。 (RMK00512) . 【水痕】因TOP 為YCP 近似深黑色水痕可能嚴重，因此指定CC1生產注意W/Q 使用純水與水量控制 (RMK00588) | 訂單:2510EOE002/001 TOL <生產備註> 事項如下 . ★注意毛邊限制：最大0.04mm。2023年發生過客訴★。 (RMK-E_CHIN) . 每一棧板放置分條鋼捲不得超過2顆分條鋼捲。 (RMK-E_CHIN) . 每顆分條鋼捲＜1.4 噸。 (RMK-E_CHIN) . 每件限重≦4.5 T (含棧板)(正常狀況不會超過) (RMK-E_CHIN) . 分條代工寬度管制：406.5± 0.1 MM (RMK-E_CHIN) . 最終製程的下製程 = "TOL" (RMK-E_CHIN) . 烤漆代工分條之內部訂單 2510AIX002/001 (外部訂單 : 2510EOE002/001) (RMK-E_CHIN) | 烤漆代工分條之內部訂單 2510AIX002/001 (外部訂單 : 2510EOE002/001)^^/CC1/CC2/TOL/^^ <<.E_CHIN 2025/10/01 13:52.>> 最終製程的下製程 = "TOL"^^/CC1/CC2/TOL/^^ <<.E_CHIN 2025/10/01 13:53.>> 分條代工寬度管制：406.5± 0.1 MM^^/CC1/CC2/TOL/^^ <<.E_CHIN 2025/10/01 13:53.>> 每件限重≦4.5 T (含棧板)(正常狀況不會超過)^^/CC1/CC2/TOL/^^ <<.E_CHIN 2025/10/01 13:54.>> 每顆分條鋼捲＜1.4 噸。^^/CC1/CC2/TOL/^^ <<.E_CHIN 2025/10/01 13:54.>> 每一棧板放置分條鋼捲不得超過2顆分條鋼捲。^^/CC1/CC2/TOL/^^ <<.E_CHIN 2025/10/01 13:54.>> ★注意毛邊限制：最大0.04mm。2023年發生過客訴★。^^/CC1/CC2/TOL/^^ <<.E_CHIN 2025/10/01 13:55.>> | 訂單 2510EOE002/001 修改記錄如下: 20250918 10:07:56 (06023) 退火碼: >> S1, 用途碼: >> COG007, 背面標示: >> S000, 訂單背面顏色(五碼): >> SBH78, 背面漆膜厚: >> 25, 背面漆塗漆型式幾塗幾烤: >> 2, 鉻酸鹽: >> Z, 訂單厚度: >> 0.02, 訂單重: >> 40, 重量容許率(下限): >> 10, 重量容許率(上限): >> 10, 訂單寬度: >> 16, 鍍製方式: >> AC, 鋼捲內徑: >> 508, 鋼捲下限重: >> 1, 鋼捲上限重: >> 4.5, 壓花條件碼: >> -, 表面花紋: >> R, 綠色識別碼: >> -, 印刷輥號: >> -, 產品代碼: >> PPGL, 皮膜碼: >> -, 單位別: >> I, 油品種類: >> Z, 塗油量: >> Z, 包裝代碼: >> W5 , 保護膜碼: >> -, 客戶試片取樣型式: >> -, 調質碼: >> S, 套筒碼: >> P , 規格: >> A792SSGR33, 製造標準: >> ASTM, 表面處理劑種類: >> Z, 表面處理劑塗佈量: >> Z, 伸長率測試: >> N, 硬度測試碼: >> N, 抗拉強度測試: >> N, 降伏強度測試: >> N, 厚度變異: >> 0, 訂單正面顏色(五碼): >> SYT9P, 正面漆膜厚: >> 25, 正面漆塗漆型式幾塗幾烤: >> 2, 修邊碼: >> Y, 重量碼: >> AW, 鋼捲捲向: >> O, 鍍層碼: >> AZ50, | F:保證1/2 ASTM 厚度公差 | [訂單訊息通知] 2025/10/01 上午 10:06:53 *** (秦大維 >> 通知 >> Patty Wu) 訊息 : 這張好像跟2510EOE003/001 一模一樣
PPGL | 2510EOE003/001 | 1. 確認訂單分切限重過小的原因 (OFP00158)-{.不符.} 2. 請確認是否符合 外部分條加紙套筒訂單限制:厚度≦0.65MM且分條鋼捲數≦8條(7刀) (OFP00189)-{.不符.} 3. ●依旭台背面（正面漆塗料）發泡黏著性不佳（CC250503），要確認背面是否要發泡● (OFP00739)-{.不符.} | 1. 製造標準為MS、ASTM或銷新加坡之訂單，若無技術指定優先用料，請優先使用國內料，勿使用ANFEN (OFP00406)-{.不符.} | 1. 請確認是否符合 外部分條加紙套筒訂單限制:厚度≦0.65MM且分條鋼捲數≦8條(7刀) (OFP00189)-{.不符.} 2. 製造標準為MS、ASTM或銷新加坡之訂單，若無技術指定優先用料，請優先使用國內料，勿使用ANFEN (OFP00406)-{.不符.} 3. 【提醒】！本單為直立式包裝，嚴禁鍍鋅或烤漆後以STAGGER捲取 (OFP00451)-{.不符.} 4. ※超耐候一系列用途要確認是否有英制公差需求，有英制公差需求時選配碼用ON027※ (OFP00680)-{.不符.} 5. 此訂單厚度（0.248～0.6）可考慮朔元，看19條內部訂單寬度會不會太窄 (OFP00717)-{.不符.} 6. ●依旭台背面（正面漆塗料）發泡黏著性不佳（CC250503），要確認背面是否要發泡● (OFP00739)-{.不符.} 7. 此經銷商有簽訂1/2厚度公差保證(無厚度變異),請調整冷軋與鍍鋅厚度公差管制範圍. 保證 ASTM 厚度公差 (OFP00180)-{.不符.} | 訂單:2510EOE003/001 CPL <生產備註> 事項如下 . 本單為烤漆背面大於等於25μ塗裝，軋延後不允許毛邊，請CPL注意修邊狀況 (RMK00124) . 【邊緣品質】此為烤漆背面25μ訂單，請加強檢視鋼捲：邊緣殘剪、側緣鋅渣或毛邊，因為會導致烤漆背面漆轉印正面 (RMK00126) . 除HGI/ HGL 訂單邊緣不噴油. 其餘皆側緣噴油 (RMK00285) . 【美加訂單生產注意事項-CPL】1.客戶美加地區訂單實施修邊刀最大使用顆數上限(20顆) (RMK00717) . 【美加訂單生產注意事項-CPL】2.排程備註:注意修邊品質與毛邊 (RMK00717) . 【美加訂單生產注意事項-CPL】3.去毛邊輥的管制：兩側壓力均設定1.0 kg/cm2 (RMK00717) | 訂單:2510EOE003/001 CR1 <生產備註> 事項如下 . 【邊緣品質】此為烤漆背面25μ訂單，請加強檢視鋼捲：邊緣殘剪、側緣鋅渣或毛邊，因為會導致烤漆背面漆轉印正面 (RMK00126) . 此經銷商保證平均厚度在1/2厚度公差內，厚度量測NG時，如單位長度符合範圍，請放行 (RMK00402) . 此客戶有保證 全板形 急峻度 ≦ 0.7% ( ≦ 12 I-UNIT ) (RMK00583) . 【美加訂單生產注意事項-CR】1.兩側各加開一個spot cooling增加冷卻效果。 (RMK00717) . 【美加訂單生產注意事項-CR】2.發生毛邊時，請降速生產減輕毛邊程度，暫留討論後再處置。 (RMK00717) | 訂單:2510EOE003/001 CR2 <生產備註> 事項如下 . 【邊緣品質】此為烤漆背面25μ訂單，請加強檢視鋼捲：邊緣殘剪、側緣鋅渣或毛邊，因為會導致烤漆背面漆轉印正面 (RMK00126) . 此經銷商保證平均厚度在1/2厚度公差內，厚度量測NG時，如單位長度符合範圍，請放行 (RMK00402) . 此客戶有保證 全板形 急峻度 ≦ 0.7% ( ≦ 12 I-UNIT ) (RMK00583) . 【美加訂單生產注意事項-CR】1.兩側各加開一個spot cooling增加冷卻效果。 (RMK00717) . 【美加訂單生產注意事項-CR】2.發生毛邊時，請降速生產減輕毛邊程度，暫留討論後再處置。 (RMK00717) | 訂單:2510EOE003/001 CG1 <生產備註> 事項如下 . 鍍鋅表面不可有鋅痕、壓痕、凹陷、及刮傷 、應變痕等。 (RMK00054) . 【邊緣品質】此為烤漆背面25μ訂單，請加強檢視鋼捲：邊緣殘剪、側緣鋅渣或毛邊，因為會導致烤漆背面漆轉印正面 (RMK00126) . 本單於烤漆正背面都塗裝正面漆，因此鍍鋅請管制背面表面品質比照正面 (RMK00363) . 此經銷商保證平均厚度在1/2厚度公差內，厚度量測NG時，如單位長度符合範圍，請放行 (RMK00402) . 此客戶有保證 全板形 急峻度 ≦ 0.7% ( ≦ 12 I-UNIT ) (RMK00583) . 【美加訂單生產注意事項-CG1】副操確認完回控制室後，於生產排程鋼號旁簽名紀錄，以利後續追查(該排程生產完，排程單將保留)。 (RMK00717) . 【美加訂單生產注意事項-CG1】中央段副操每顆銲道出Pot時觀察銲道同時，確認Beaver Tail與鋼板接觸之Guide Roll羊毛氈狀況，並適時添加潤滑油(避免乾掉)。 (RMK00717) | 訂單:2510EOE003/001 CG2 <生產備註> 事項如下 . 鍍鋅表面不可有鋅痕、壓痕、凹陷、及刮傷 、應變痕等。 (RMK00054) . 【邊緣品質】此為烤漆背面25μ訂單，請加強檢視鋼捲：邊緣殘剪、側緣鋅渣或毛邊，因為會導致烤漆背面漆轉印正面 (RMK00126) . 本單於烤漆正背面都塗裝正面漆，因此鍍鋅請管制背面表面品質比照正面 (RMK00363) . 此經銷商保證平均厚度在1/2厚度公差內，厚度量測NG時，如單位長度符合範圍，請放行 (RMK00402) . 此客戶有保證 全板形 急峻度 ≦ 0.7% ( ≦ 12 I-UNIT ) (RMK00583) . 【美加訂單生產注意事項-CG2】1.使用SUB-NOZZLE (RMK00717) | 訂單:2510EOE003/001 CC1 <生產備註> 事項如下 . ★注意毛邊限制：最大0.04mm。2023年發生過客訴★。 (RMK-E_CHIN) . 每一棧板放置分條鋼捲不得超過2顆分條鋼捲。 (RMK-E_CHIN) . 每顆分條鋼捲＜1.4 噸。 (RMK-E_CHIN) . 每件限重≦4.5 T (含棧板)(正常狀況不會超過) (RMK-E_CHIN) . 分條代工寬度管制：406.5± 0.1 MM (RMK-E_CHIN) . 最終製程的下製程 = "TOL" (RMK-E_CHIN) . 烤漆代工分條之內部訂單 2510AIX001/001 (外部訂單 : 2510EOE003/001) (RMK-E_CHIN) . 正面面漆(20U)及正面總膜厚(25U)要求管制90%以上之膜厚,未達標準降級. (RMK00054) . 若背面面漆(20U)及背面總膜厚(25U)時要求管制90%以上之膜厚,未達標準降級 (RMK00054) . 面漆=18U(90%)~請購基準22U(110%),標準板總膜厚=5+20U(100%面漆). (RMK00054) . 30CM*全寬*留1塊給LAB及1塊給塗料商, (RMK00054) . 【邊緣品質】此為烤漆背面25μ訂單，請加強檢視鋼捲：邊緣殘剪、側緣鋅渣或毛邊，因為會導致烤漆背面漆轉印正面 (RMK00126) . 【色差】1.1.此客戶對面漆(非B開頭之色碼)目視色差要求較高,請依限度樣本進行目視色差管制★--->發生過訴賠 (RMK00248) . 【色差】1.2.若針對特殊顏色需特別管理時，請品檢忽略1.1.的規定以特別規定為主 (RMK00248) . 此經銷商保證平均厚度在1/2厚度公差內，厚度量測NG時，如單位長度符合範圍，請放行 (RMK00402) . 【捲取】注意！本單為直立式包裝。禁用STAGGER捲取送包裝！送RCL重處理例外。 (RMK00512) . 此客戶有保證 全板形 急峻度 ≦ 0.7% ( ≦ 12 I-UNIT ) (RMK00583) . 【水痕】因TOP 為YCP 近似深黑色水痕可能嚴重，因此指定CC1生產注意W/Q 使用純水與水量控制 (RMK00588) . 【水痕】因YCP 近似深黑色水痕可能嚴重，因此指定CC1生產注意W/Q 使用純水與水量控制 (RMK00596) . 【美加訂單生產注意事項-CCP】1.請烤漆入口依照正背面漆鋼捲投向規定進行鋼捲投入。 (RMK00717) . 【美加訂單生產注意事項-CCP】2.烤漆入口依照鋼捲投向規定進行鋼捲投入。(CR1/CG1 CR2/CG2-->正向入料。CR1/CG2 CR2/CG1-->反向入料) (RMK00717) . 【美加訂單生產注意事項-CCP】3.此訂單背面漆一律採Nature塗裝，塗裝黏度設定40秒以上 (RMK00717) | 訂單:2510EOE003/001 CC2 <生產備註> 事項如下 . ★注意毛邊限制：最大0.04mm。2023年發生過客訴★。 (RMK-E_CHIN) . 每一棧板放置分條鋼捲不得超過2顆分條鋼捲。 (RMK-E_CHIN) . 每顆分條鋼捲＜1.4 噸。 (RMK-E_CHIN) . 每件限重≦4.5 T (含棧板)(正常狀況不會超過) (RMK-E_CHIN) . 分條代工寬度管制：406.5± 0.1 MM (RMK-E_CHIN) . 最終製程的下製程 = "TOL" (RMK-E_CHIN) . 烤漆代工分條之內部訂單 2510AIX001/001 (外部訂單 : 2510EOE003/001) (RMK-E_CHIN) . 正面面漆(20U)及正面總膜厚(25U)要求管制90%以上之膜厚,未達標準降級. (RMK00054) . 若背面面漆(20U)及背面總膜厚(25U)時要求管制90%以上之膜厚,未達標準降級 (RMK00054) . 面漆=18U(90%)~請購基準22U(110%),標準板總膜厚=5+20U(100%面漆). (RMK00054) . 30CM*全寬*留1塊給LAB及1塊給塗料商, (RMK00054) . 【邊緣品質】此為烤漆背面25μ訂單，請加強檢視鋼捲：邊緣殘剪、側緣鋅渣或毛邊，因為會導致烤漆背面漆轉印正面 (RMK00126) . 【色差】1.1.此客戶對面漆(非B開頭之色碼)目視色差要求較高,請依限度樣本進行目視色差管制★--->發生過訴賠 (RMK00248) . 【色差】1.2.若針對特殊顏色需特別管理時，請品檢忽略1.1.的規定以特別規定為主 (RMK00248) . 此經銷商保證平均厚度在1/2厚度公差內，厚度量測NG時，如單位長度符合範圍，請放行 (RMK00402) . 【捲取】注意！本單為直立式包裝。禁用STAGGER捲取送包裝！送RCL重處理例外。 (RMK00512) . 此客戶有保證 全板形 急峻度 ≦ 0.7% ( ≦ 12 I-UNIT ) (RMK00583) . 【水痕】因TOP 為YCP 近似深黑色水痕可能嚴重，因此指定CC1生產注意W/Q 使用純水與水量控制 (RMK00588) . 【水痕】因YCP 近似深黑色水痕可能嚴重，因此指定CC1生產注意W/Q 使用純水與水量控制 (RMK00596) . 【美加訂單生產注意事項-CCP】1.請烤漆入口依照正背面漆鋼捲投向規定進行鋼捲投入。 (RMK00717) . 【美加訂單生產注意事項-CCP】2.烤漆入口依照鋼捲投向規定進行鋼捲投入。(CR1/CG1 CR2/CG2-->正向入料。CR1/CG2 CR2/CG1-->反向入料) (RMK00717) . 【美加訂單生產注意事項-CCP】3.此訂單背面漆一律採Nature塗裝，塗裝黏度設定40秒以上 (RMK00717) | 訂單:2510EOE003/001 RCL <生產備註> 事項如下 . 【捲取】注意！本單為直立式包裝。禁用STAGGER捲取送包裝！送RCL重處理例外。 (RMK00512) | 訂單:2510EOE003/001 CCPK 無 <生產備註> 事項 | 訂單:2510EOE003/001 CGQC <品檢備註> 事項如下 . 【邊緣品質】此為烤漆背面25μ訂單，請加強檢視鋼捲：邊緣殘剪、側緣鋅渣或毛邊，因為會導致烤漆背面漆轉印正面 (RMK00126) . 本單於烤漆正背面都塗裝正面漆，因此鍍鋅請管制背面表面品質比照正面 (RMK00363) | 訂單:2510EOE003/001 CCQC <品檢備註> 事項如下 . 【邊緣品質】此為烤漆背面25μ訂單，請加強檢視鋼捲：邊緣殘剪、側緣鋅渣或毛邊，因為會導致烤漆背面漆轉印正面 (RMK00126) . 【色差】1.1.此客戶對面漆(非B開頭之色碼)目視色差要求較高,請依限度樣本進行目視色差管制★--->發生過訴賠 (RMK00248) . 【色差】1.2.若針對特殊顏色需特別管理時，請品檢忽略1.1.的規定以特別規定為主 (RMK00248) . 【捲取】注意！本單為直立式包裝。禁用STAGGER捲取送包裝！送RCL重處理例外。 (RMK00512) . 【水痕】因TOP 為YCP 近似深黑色水痕可能嚴重，因此指定CC1生產注意W/Q 使用純水與水量控制 (RMK00588) | 訂單:2510EOE003/001 TOL <生產備註> 事項如下 . ★注意毛邊限制：最大0.04mm。2023年發生過客訴★。 (RMK-E_CHIN) . 每一棧板放置分條鋼捲不得超過2顆分條鋼捲。 (RMK-E_CHIN) . 每顆分條鋼捲＜1.4 噸。 (RMK-E_CHIN) . 每件限重≦4.5 T (含棧板)(正常狀況不會超過) (RMK-E_CHIN) . 分條代工寬度管制：406.5± 0.1 MM (RMK-E_CHIN) . 最終製程的下製程 = "TOL" (RMK-E_CHIN) . 烤漆代工分條之內部訂單 2510AIX001/001 (外部訂單 : 2510EOE003/001) (RMK-E_CHIN) | 烤漆代工分條之內部訂單 2510AIX001/001 (外部訂單 : 2510EOE003/001)^^/CC1/CC2/TOL/^^ <<.E_CHIN 2025/10/01 09:48.>> 最終製程的下製程 = "TOL"^^/CC1/CC2/TOL/^^ <<.E_CHIN 2025/10/01 09:48.>> 分條代工寬度管制：406.5± 0.1 MM^^/CC1/CC2/TOL/^^ <<.E_CHIN 2025/10/01 09:49.>> 每件限重≦4.5 T (含棧板)(正常狀況不會超過)^^/CC1/CC2/TOL/^^ <<.E_CHIN 2025/10/01 09:49.>> 每顆分條鋼捲＜1.4 噸。^^/CC1/CC2/TOL/^^ <<.E_CHIN 2025/10/01 09:49.>> 每一棧板放置分條鋼捲不得超過2顆分條鋼捲。^^/CC1/CC2/TOL/^^ <<.E_CHIN 2025/10/01 09:50.>> ★注意毛邊限制：最大0.04mm。2023年發生過客訴★。^^/CC1/CC2/TOL/^^ <<.E_CHIN 2025/10/01 09:50.>> | 訂單 2510EOE003/001 修改記錄如下: 20250919 14:40:43 (06023) 退火碼: >> S1, 用途碼: >> COG007, 背面標示: >> S000, 訂單背面顏色(五碼): >> SBH78, 背面漆膜厚: >> 25, 背面漆塗漆型式幾塗幾烤: >> 2, 鉻酸鹽: >> Z, 訂單厚度: >> 0.02, 訂單重: >> 40, 重量容許率(下限): >> 10, 重量容許率(上限): >> 10, 訂單寬度: >> 16, 鍍製方式: >> AC, 鋼捲內徑: >> 508, 鋼捲下限重: >> 1, 鋼捲上限重: >> 4.5, 壓花條件碼: >> -, 表面花紋: >> R, 綠色識別碼: >> -, 印刷輥號: >> -, 產品代碼: >> PPGL, 皮膜碼: >> -, 單位別: >> I, 油品種類: >> Z, 塗油量: >> Z, 包裝代碼: >> W5 , 保護膜碼: >> -, 客戶試片取樣型式: >> -, 調質碼: >> S, 套筒碼: >> P , 規格: >> A792SSGR33, 製造標準: >> ASTM, 表面處理劑種類: >> Z, 表面處理劑塗佈量: >> Z, 伸長率測試: >> N, 硬度測試碼: >> N, 抗拉強度測試: >> N, 降伏強度測試: >> N, 厚度變異: >> 0, 訂單正面顏色(五碼): >> SYT9P, 正面漆膜厚: >> 25, 正面漆塗漆型式幾塗幾烤: >> 2, 修邊碼: >> Y, 重量碼: >> AW, 鋼捲捲向: >> O, 鍍層碼: >> AZ50, | F:保證1/2 ASTM 厚度公差
PPGL | 2510EOE004/001 | 1. 確認訂單分切限重過小的原因 (OFP00158)-{.不符.} 2. 請確認是否符合 外部分條加紙套筒訂單限制:厚度≦0.65MM且分條鋼捲數≦8條(7刀) (OFP00189)-{.不符.} 3. ●依旭台背面（正面漆塗料）發泡黏著性不佳（CC250503），要確認背面是否要發泡● (OFP00739)-{.不符.} 4. ▲分條W5兩兩綁一起包裝，預算內部訂單寬度盡量以分條寬度偶數條試算。目的方便分條廠作業▼ (OFP00763)-{.不符.} | 1. 製造標準為MS、ASTM或銷新加坡之訂單，若無技術指定優先用料，請優先使用國內料，勿使用ANFEN (OFP00406)-{.不符.} 2. ★分條鋼捲包裝方式為W5（兩兩包一起木條分開），計算內部訂單寬度需為偶數條 (OFP00762)-{.不符.} | 1. 請確認是否符合 外部分條加紙套筒訂單限制:厚度≦0.65MM且分條鋼捲數≦8條(7刀) (OFP00189)-{.不符.} 2. 製造標準為MS、ASTM或銷新加坡之訂單，若無技術指定優先用料，請優先使用國內料，勿使用ANFEN (OFP00406)-{.不符.} 3. 【提醒】！本單為直立式包裝，嚴禁鍍鋅或烤漆後以STAGGER捲取 (OFP00451)-{.不符.} 4. 此訂單厚度（0.248～0.6）可考慮朔元，看19條內部訂單寬度會不會太窄 (OFP00717)-{.不符.} 5. ●依旭台背面（正面漆塗料）發泡黏著性不佳（CC250503），要確認背面是否要發泡● (OFP00739)-{.不符.} 6. ★分條鋼捲包裝方式為W5（兩兩包一起木條分開），計算內部訂單寬度需為偶數條 (OFP00762)-{.不符.} 7. ▲分條W5兩兩綁一起包裝，預算內部訂單寬度盡量以分條寬度偶數條試算。目的方便分條廠作業▼ (OFP00763)-{.不符.} 8. 此經銷商有簽訂1/2厚度公差保證(無厚度變異),請調整冷軋與鍍鋅厚度公差管制範圍. 保證 ASTM 厚度公差 (OFP00180)-{.不符.} | 訂單:2510EOE004/001 CPL <生產備註> 事項如下 . 本單為烤漆背面大於等於25μ塗裝，軋延後不允許毛邊，請CPL注意修邊狀況 (RMK00124) . 【邊緣品質】此為烤漆背面25μ訂單，請加強檢視鋼捲：邊緣殘剪、側緣鋅渣或毛邊，因為會導致烤漆背面漆轉印正面 (RMK00126) . 除HGI/ HGL 訂單邊緣不噴油. 其餘皆側緣噴油 (RMK00285) . 【美加訂單生產注意事項-CPL】1.客戶美加地區訂單實施修邊刀最大使用顆數上限(20顆) (RMK00717) . 【美加訂單生產注意事項-CPL】2.排程備註:注意修邊品質與毛邊 (RMK00717) . 【美加訂單生產注意事項-CPL】3.去毛邊輥的管制：兩側壓力均設定1.0 kg/cm2 (RMK00717) | 訂單:2510EOE004/001 CR1 <生產備註> 事項如下 . 【邊緣品質】此為烤漆背面25μ訂單，請加強檢視鋼捲：邊緣殘剪、側緣鋅渣或毛邊，因為會導致烤漆背面漆轉印正面 (RMK00126) . 此經銷商保證平均厚度在1/2厚度公差內，厚度量測NG時，如單位長度符合範圍，請放行 (RMK00402) . 【美加訂單生產注意事項-CR】1.兩側各加開一個spot cooling增加冷卻效果。 (RMK00717) . 【美加訂單生產注意事項-CR】2.發生毛邊時，請降速生產減輕毛邊程度，暫留討論後再處置。 (RMK00717) | 訂單:2510EOE004/001 CR2 <生產備註> 事項如下 . 【邊緣品質】此為烤漆背面25μ訂單，請加強檢視鋼捲：邊緣殘剪、側緣鋅渣或毛邊，因為會導致烤漆背面漆轉印正面 (RMK00126) . 此經銷商保證平均厚度在1/2厚度公差內，厚度量測NG時，如單位長度符合範圍，請放行 (RMK00402) . 【美加訂單生產注意事項-CR】1.兩側各加開一個spot cooling增加冷卻效果。 (RMK00717) . 【美加訂單生產注意事項-CR】2.發生毛邊時，請降速生產減輕毛邊程度，暫留討論後再處置。 (RMK00717) | 訂單:2510EOE004/001 CG1 <生產備註> 事項如下 . 【邊緣品質】此為烤漆背面25μ訂單，請加強檢視鋼捲：邊緣殘剪、側緣鋅渣或毛邊，因為會導致烤漆背面漆轉印正面 (RMK00126) . 本單於烤漆正背面都塗裝正面漆，因此鍍鋅請管制背面表面品質比照正面 (RMK00363) . 此經銷商保證平均厚度在1/2厚度公差內，厚度量測NG時，如單位長度符合範圍，請放行 (RMK00402) . 【美加訂單生產注意事項-CG1】副操確認完回控制室後，於生產排程鋼號旁簽名紀錄，以利後續追查(該排程生產完，排程單將保留)。 (RMK00717) . 【美加訂單生產注意事項-CG1】中央段副操每顆銲道出Pot時觀察銲道同時，確認Beaver Tail與鋼板接觸之Guide Roll羊毛氈狀況，並適時添加潤滑油(避免乾掉)。 (RMK00717) | 訂單:2510EOE004/001 CG2 <生產備註> 事項如下 . 【邊緣品質】此為烤漆背面25μ訂單，請加強檢視鋼捲：邊緣殘剪、側緣鋅渣或毛邊，因為會導致烤漆背面漆轉印正面 (RMK00126) . 本單於烤漆正背面都塗裝正面漆，因此鍍鋅請管制背面表面品質比照正面 (RMK00363) . 此經銷商保證平均厚度在1/2厚度公差內，厚度量測NG時，如單位長度符合範圍，請放行 (RMK00402) . 【美加訂單生產注意事項-CG2】1.使用SUB-NOZZLE (RMK00717) | 訂單:2510EOE004/001 CC1 <生產備註> 事項如下 . ★注意毛邊限制：最大0.04mm。2023年發生過客訴★。 (RMK-E_CHIN) . 每一棧板放置分條鋼捲最多2顆分條鋼捲。 (RMK-E_CHIN) . 每顆分條鋼捲＜0.27 噸。 (RMK-E_CHIN) . 每件限重≦0.81 T (含棧板)(正常狀況不會超過) (RMK-E_CHIN) . 分條代工寬度管制：301.8± 0.1 MM (RMK-E_CHIN) . 最終製程的下製程 = "TOL" (RMK-E_CHIN) . 烤漆代工分條之內部訂單 2510AIX004/001 (外部訂單 : 2510EOE004/001) (RMK-E_CHIN) . 請品檢務必遵守 30CM*全寬*留1塊給LAB及1塊給塗料商，若背面非"B"字頭則各留2片 (RMK00105) . 品檢人員於LAB試片上註記測試物性耐久及曝曬 (RMK00105) . 【邊緣品質】此為烤漆背面25μ訂單，請加強檢視鋼捲：邊緣殘剪、側緣鋅渣或毛邊，因為會導致烤漆背面漆轉印正面 (RMK00126) . 此經銷商保證平均厚度在1/2厚度公差內，厚度量測NG時，如單位長度符合範圍，請放行 (RMK00402) . 【捲取】注意！本單為直立式包裝。禁用STAGGER捲取送包裝！送RCL重處理例外。 (RMK00512) . 【美加訂單生產注意事項-CCP】1.請烤漆入口依照正背面漆鋼捲投向規定進行鋼捲投入。 (RMK00717) . 【美加訂單生產注意事項-CCP】2.烤漆入口依照鋼捲投向規定進行鋼捲投入。(CR1/CG1 CR2/CG2-->正向入料。CR1/CG2 CR2/CG1-->反向入料) (RMK00717) . 【美加訂單生產注意事項-CCP】3.此訂單背面漆一律採Nature塗裝，塗裝黏度設定40秒以上 (RMK00717) | 訂單:2510EOE004/001 CC2 <生產備註> 事項如下 . ★注意毛邊限制：最大0.04mm。2023年發生過客訴★。 (RMK-E_CHIN) . 每一棧板放置分條鋼捲最多2顆分條鋼捲。 (RMK-E_CHIN) . 每顆分條鋼捲＜0.27 噸。 (RMK-E_CHIN) . 每件限重≦0.81 T (含棧板)(正常狀況不會超過) (RMK-E_CHIN) . 分條代工寬度管制：301.8± 0.1 MM (RMK-E_CHIN) . 最終製程的下製程 = "TOL" (RMK-E_CHIN) . 烤漆代工分條之內部訂單 2510AIX004/001 (外部訂單 : 2510EOE004/001) (RMK-E_CHIN) . 請品檢務必遵守 30CM*全寬*留1塊給LAB及1塊給塗料商，若背面非"B"字頭則各留2片 (RMK00105) . 品檢人員於LAB試片上註記測試物性耐久及曝曬 (RMK00105) . 【邊緣品質】此為烤漆背面25μ訂單，請加強檢視鋼捲：邊緣殘剪、側緣鋅渣或毛邊，因為會導致烤漆背面漆轉印正面 (RMK00126) . 此經銷商保證平均厚度在1/2厚度公差內，厚度量測NG時，如單位長度符合範圍，請放行 (RMK00402) . 【捲取】注意！本單為直立式包裝。禁用STAGGER捲取送包裝！送RCL重處理例外。 (RMK00512) . 【美加訂單生產注意事項-CCP】1.請烤漆入口依照正背面漆鋼捲投向規定進行鋼捲投入。 (RMK00717) . 【美加訂單生產注意事項-CCP】2.烤漆入口依照鋼捲投向規定進行鋼捲投入。(CR1/CG1 CR2/CG2-->正向入料。CR1/CG2 CR2/CG1-->反向入料) (RMK00717) . 【美加訂單生產注意事項-CCP】3.此訂單背面漆一律採Nature塗裝，塗裝黏度設定40秒以上 (RMK00717) | 訂單:2510EOE004/001 RCL <生產備註> 事項如下 . 【捲取】注意！本單為直立式包裝。禁用STAGGER捲取送包裝！送RCL重處理例外。 (RMK00512) | 訂單:2510EOE004/001 CCPK 無 <生產備註> 事項 | 訂單:2510EOE004/001 CGQC <品檢備註> 事項如下 . 【邊緣品質】此為烤漆背面25μ訂單，請加強檢視鋼捲：邊緣殘剪、側緣鋅渣或毛邊，因為會導致烤漆背面漆轉印正面 (RMK00126) . 本單於烤漆正背面都塗裝正面漆，因此鍍鋅請管制背面表面品質比照正面 (RMK00363) | 訂單:2510EOE004/001 CCQC <品檢備註> 事項如下 . 請品檢務必遵守 30CM*全寬*留1塊給LAB及1塊給塗料商，若背面非"B"字頭則各留2片 (RMK00105) . 【邊緣品質】此為烤漆背面25μ訂單，請加強檢視鋼捲：邊緣殘剪、側緣鋅渣或毛邊，因為會導致烤漆背面漆轉印正面 (RMK00126) . 【捲取】注意！本單為直立式包裝。禁用STAGGER捲取送包裝！送RCL重處理例外。 (RMK00512) | 訂單:2510EOE004/001 TOL <生產備註> 事項如下 . ★注意毛邊限制：最大0.04mm。2023年發生過客訴★。 (RMK-E_CHIN) . 每一棧板放置分條鋼捲最多2顆分條鋼捲。 (RMK-E_CHIN) . 每顆分條鋼捲＜0.27 噸。 (RMK-E_CHIN) . 每件限重≦0.81 T (含棧板)(正常狀況不會超過) (RMK-E_CHIN) . 分條代工寬度管制：301.8± 0.1 MM (RMK-E_CHIN) . 最終製程的下製程 = "TOL" (RMK-E_CHIN) . 烤漆代工分條之內部訂單 2510AIX004/001 (外部訂單 : 2510EOE004/001) (RMK-E_CHIN) | 烤漆代工分條之內部訂單 2510AIX004/001 (外部訂單 : 2510EOE004/001)^^/CC1/CC2/TOL/^^ <<.E_CHIN 2025/10/27 10:20.>> 最終製程的下製程 = "TOL"^^/CC1/CC2/TOL/^^ <<.E_CHIN 2025/10/27 10:20.>> 分條代工寬度管制：301.8± 0.1 MM^^/CC1/CC2/TOL/^^ <<.E_CHIN 2025/10/27 10:20.>> 每件限重≦0.81 T (含棧板)(正常狀況不會超過)^^/CC1/CC2/TOL/^^ <<.E_CHIN 2025/10/27 10:21.>> 每顆分條鋼捲＜0.27 噸。^^/CC1/CC2/TOL/^^ <<.E_CHIN 2025/10/27 10:21.>> 每一棧板放置分條鋼捲最多2顆分條鋼捲。^^/CC1/CC2/TOL/^^ <<.E_CHIN 2025/10/27 10:21.>> ★注意毛邊限制：最大0.04mm。2023年發生過客訴★。^^/CC1/CC2/TOL/^^ <<.E_CHIN 2025/10/27 10:22.>> | 訂單 2510EOE004/001 修改記錄如下: 20251016 14:25:55 (06023) 退火碼: >> S1, 用途碼: >> COG001, 背面標示: >> S000, 訂單背面顏色(五碼): >> XXXXX, 背面漆膜厚: >> NOM, 背面漆塗漆型式幾塗幾烤: >> 2, 鉻酸鹽: >> Z, 訂單厚度: >> 0.0172, 訂單重: >> 20, 重量容許率(下限): >> 10, 重量容許率(上限): >> 10, 訂單寬度: >> 11.875, 鍍製方式: >> AC, 鋼捲內徑: >> 508, 鋼捲下限重: >> 0.1, 鋼捲上限重: >> 0.81, 壓花條件碼: >> -, 表面花紋: >> R, 綠色識別碼: >> -, 印刷輥號: >> -, 產品代碼: >> PPGL, 皮膜碼: >> -, 單位別: >> I, 油品種類: >> Z, 塗油量: >> Z, 包裝代碼: >> W5 , 保護膜碼: >> -, 客戶試片取樣型式: >> -, 調質碼: >> S, 套筒碼: >> P , 規格: >> A792CSB, 製造標準: >> ASTM, 表面處理劑種類: >> Z, 表面處理劑塗佈量: >> Z, 伸長率測試: >> N, 硬度測試碼: >> N, 抗拉強度測試: >> N, 降伏強度測試: >> N, 厚度變異: >> 0, 訂單正面顏色(五碼): >> XXXXX, 正面漆膜厚: >> NOM, 正面漆塗漆型式幾塗幾烤: >> 2, 修邊碼: >> Y, 重量碼: >> AW, 鋼捲捲向: >> O, 鍍層碼: >> AZ50, 20260127 13:57:09 (06023) 訂單背面顏色(五碼): XXXXX >> SW22Y, 背面漆膜厚: NOM >> 25, 訂單正面顏色(五碼): XXXXX >> SY91Y, 正面漆膜厚: NOM >> 25, | F:保證1/2 ASTM 厚度公差 | [訂單訊息通知] 2025/10/27 上午 07:52:25 *** (秦大維 >> 通知 >> Patty Wu) 訊息 : 若客戶想分條訂單中留1噸多的分切鋼捲（不經分條），則線上產出不分條鋼捲寬度約：1212～1217 mm 請回饋給客戶知悉 [訂單訊息通知] 2025/10/27 08:15:38 AM 訂單訊息通知 (吳佩婷 >> 通知 >> Edwy Chin) 訂單訊息 : 謝謝大維哥提醒，目前此單還不需要留全版寬鋼捲，若有需求會再次確認後，再下單，謝謝!
PPGL | 2510RIX001/001 |  | 1. 部分大陸料含B元素超過CNS規範管制，故請原料CNS規範之訂單不要配大陸料 (OFP00684)-{.不符.} | 1. 訂單若有厚度變異，冷軋厚度公差比照烤漆計算公式 , 但最小為 1/2 公差做設定 (OFP00254)-{.不符.} 2. "偏薄要求訂單" 鍍後厚度減 鍍後厚度下限需大於 0.02 MM,以免發生厚度不足狀況 (OFP00369)-{.不符.} 3. 部分大陸料含B元素超過CNS規範管制，故請原料CNS規範之訂單不要配大陸料 (OFP00684)-{.不符.} 4. 用途別對應選配碼不符 (用途碼:COA051, 選配碼:- 不符)(OFP00030)-{.不符.} | 訂單:2510RIX001/001 CPL <生產備註> 事項如下 . 除HGI/ HGL 訂單邊緣不噴油. 其餘皆側緣噴油 (RMK00285) | 訂單:2510RIX001/001 CR1 無 <生產備註> 事項 | 訂單:2510RIX001/001 CR2 無 <生產備註> 事項 | 訂單:2510RIX001/001 CG1 無 <生產備註> 事項 | 訂單:2510RIX001/001 CG2 無 <生產備註> 事項 | 訂單:2510RIX001/001 CC1 <生產備註> 事項如下 . ★品檢注意！JIS&CNS 訂單必須每滿50噸一定要再做一次TEST (RMK00259) . 【抽氣量】白色系在CC1生產時,FINISH抽氣量請設定250,如生產中發生色差b值異常升高,請股長再加大抽氣量因應 (RMK00560) | 訂單:2510RIX001/001 CC2 <生產備註> 事項如下 . ★品檢注意！JIS&CNS 訂單必須每滿50噸一定要再做一次TEST (RMK00259) . 【抽氣量】白色系在CC1生產時,FINISH抽氣量請設定250,如生產中發生色差b值異常升高,請股長再加大抽氣量因應 (RMK00560) | 訂單:2510RIX001/001 RCL 無 <生產備註> 事項 | 訂單:2510RIX001/001 CCPK 無 <生產備註> 事項 | 訂單:2510RIX001/001 CGQC 無 <品檢備註> 事項 | 訂單:2510RIX001/001 CCQC <品檢備註> 事項如下 . ★品檢注意！JIS&CNS 訂單必須每滿50噸一定要再做一次TEST (RMK00259) | 訂單:2510RIX001/001 TOL 無 <生產備註> 事項 |  | 訂單 2510RIX001/001 修改記錄如下: 20251001 17:39:11 (02005) 退火碼: >> S1, 用途碼: >> COA001, 背面標示: >> C844, 訂單背面顏色(五碼): >> BCZ4P, 背面漆膜厚: >> NOM, 背面漆塗漆型式幾塗幾烤: >> 2, 鉻酸鹽: >> Z, 訂單厚度: >> 0.42, 訂單重: >> 3, 重量容許率(下限): >> 10, 重量容許率(上限): >> 10, 訂單寬度: >> 914, 鍍製方式: >> AC, 鋼捲內徑: >> 508, 鋼捲下限重: >> 2, 鋼捲上限重: >> 3.5, 壓花條件碼: >> -, 表面花紋: >> R, 綠色識別碼: >> -, 印刷輥號: >> -, 產品代碼: >> PPGL, 皮膜碼: >> -, 單位別: >> M, 油品種類: >> Z, 塗油量: >> Z, 包裝代碼: >> D2 , 保護膜碼: >> -, 客戶試片取樣數量: >> 0, 客戶試片取樣型式: >> -, 調質碼: >> S, 套筒碼: >> R , 規格: >> CGLCC-20, 製造標準: >> CNS, 表面處理劑種類: >> Z, 表面處理劑塗佈量: >> Z, 伸長率測試: >> N, 硬度測試碼: >> N, 抗拉強度測試: >> N, 降伏強度測試: >> N, 厚度變異: >> -1.2, 訂單正面顏色(五碼): >> 1WF86, 正面漆膜厚: >> 25, 正面漆塗漆型式幾塗幾烤: >> 2, 修邊碼: >> Y, 重量碼: >> AW, 鋼捲捲向: >> I, 鍍層碼: >> AZ150, 20251002 09:39:45 (02005) 用途碼: COA001 >> COA051, 綠色識別碼: - >> R1, | H:厚度偏薄
PPGI | 2511AIX001/001 |  | 1. 製造標準為MS、ASTM或銷新加坡之訂單，若無技術指定優先用料，請優先使用國內料，勿使用ANFEN (OFP00406)-{.不符.} | 1. LWB4A(Z) 分切限重 MAX 7T (OFP00373)-{.不符.} 2. 製造標準為MS、ASTM或銷新加坡之訂單，若無技術指定優先用料，請優先使用國內料，勿使用ANFEN (OFP00406)-{.不符.} 3. LWB4A2 內部訂單外送分條於廠內儲存易變形--->要加套桶S (OFP00701)-{.不符.} | 訂單:2511AIX001/001 CPL <生產備註> 事項如下 . 本單業務：吳東澤 (RMK-E_CHIN) . ★.這是送外分條訂單，有缺陷要切除時請注意一下，免得重量不足★ (RMK-E_CHIN) . 分條訂單，超寬可放行。若寬度不足請回饋各線 TED工程師 (RMK-E_CHIN) . 除HGI/ HGL 訂單邊緣不噴油. 其餘皆側緣噴油 (RMK00285) | 訂單:2511AIX001/001 CR1 <生產備註> 事項如下 . 本單業務：吳東澤 (RMK-E_CHIN) . ★.這是送外分條訂單，有缺陷要切除時請注意一下，免得重量不足★ (RMK-E_CHIN) . 分條訂單，超寬可放行。若寬度不足請回饋各線 TED工程師 (RMK-E_CHIN) . 每組工輥生產之第一顆鋼捲, 檢查振動輥痕或砂輪痕 (RMK00307) | 訂單:2511AIX001/001 CR2 <生產備註> 事項如下 . 本單業務：吳東澤 (RMK-E_CHIN) . ★.這是送外分條訂單，有缺陷要切除時請注意一下，免得重量不足★ (RMK-E_CHIN) . 分條訂單，超寬可放行。若寬度不足請回饋各線 TED工程師 (RMK-E_CHIN) . 每組工輥生產之第一顆鋼捲, 檢查振動輥痕或砂輪痕 (RMK00307) | 訂單:2511AIX001/001 CG1 <生產備註> 事項如下 . 本單業務：吳東澤 (RMK-E_CHIN) . ★.這是送外分條訂單，有缺陷要切除時請注意一下，免得重量不足★ (RMK-E_CHIN) . ★本單烤漆最終分切目標 4.2~7.0 T (注意！LWB4A(Z) 收捲限重 MAX 7T)。若有其它因素是可低於★ (RMK-E_CHIN) . 分條訂單，超寬可放行。若寬度不足請回饋各線 TED工程師 (RMK-E_CHIN) . 押條用途 注意鍍層量控制不超過 MAX 140 G/M2，以防烤漆TC性能不佳 (RMK00069) . 注意表面狀況(如不可有鋅痕,妊娠痕,壓痕,刮痕,凹陷.....等 等). (RMK00069) . 取2M試片目視或粉筆檢驗是否有凹陷,10CMX10CM面積內超過6點即降級或暫留並通知現場改善(客戶訴賠過及烤漆線退出). (RMK00069) | 訂單:2511AIX001/001 CG2 <生產備註> 事項如下 . 本單業務：吳東澤 (RMK-E_CHIN) . ★.這是送外分條訂單，有缺陷要切除時請注意一下，免得重量不足★ (RMK-E_CHIN) . ★本單烤漆最終分切目標 4.2~7.0 T (注意！LWB4A(Z) 收捲限重 MAX 7T)。若有其它因素是可低於★ (RMK-E_CHIN) . 分條訂單，超寬可放行。若寬度不足請回饋各線 TED工程師 (RMK-E_CHIN) . 押條用途 注意鍍層量控制不超過 MAX 140 G/M2，以防烤漆TC性能不佳 (RMK00069) . 注意表面狀況(如不可有鋅痕,妊娠痕,壓痕,刮痕,凹陷.....等 等). (RMK00069) . 取2M試片目視或粉筆檢驗是否有凹陷,10CMX10CM面積內超過6點即降級或暫留並通知現場改善(客戶訴賠過及烤漆線退出). (RMK00069) | 訂單:2511AIX001/001 CC1 <生產備註> 事項如下 . 【出口捲取】 LWB4A(Z) 分切限重 MAX= 7T....發生大於 7噸 退出會有問題 (RMK-E_CHIN) . 本單業務：吳東澤 (RMK-E_CHIN) . 烤漆出口請盡量朝分切限重上限分切（以減少包裝數） (RMK-E_CHIN) . ★.這是送外分條訂單，有缺陷要切除時請注意一下，免得重量不足★ (RMK-E_CHIN) . ★本單烤漆最終分切目標 4.2~7.0 T (注意！LWB4A(Z) 收捲限重 MAX 7T)。若有其它因素是可低於★ (RMK-E_CHIN) . 分條訂單，超寬可放行。若寬度不足請回饋各線 TED工程師 (RMK-E_CHIN) . 最終製程的下製程 = "TOL" (RMK-E_CHIN) . 烤漆代工分條之內部訂單 2512AIX001/001 (外部訂單 :2512EOE001/001) (RMK-E_CHIN) . ★★★ TEST人員請注意 正背面都必須作 "耐羊毛氈試驗" ★★★ (RMK00069) . 【抽氣量】白色系在CC1生產時,FINISH抽氣量請設定250,如生產中發生色差b值異常升高,請股長再加大抽氣量因應 (RMK00560) . 【出口捲取注意！】因輕鋼架押條塗料捲取有打滑特性，請主操於捲取前橡膠套桶塗水。 (RMK00602) | 訂單:2511AIX001/001 CC2 <生產備註> 事項如下 . 【出口捲取】 LWB4A(Z) 分切限重 MAX= 7T....發生大於 7噸 退出會有問題 (RMK-E_CHIN) . 本單業務：吳東澤 (RMK-E_CHIN) . 烤漆出口請盡量朝分切限重上限分切（以減少包裝數） (RMK-E_CHIN) . ★.這是送外分條訂單，有缺陷要切除時請注意一下，免得重量不足★ (RMK-E_CHIN) . ★本單烤漆最終分切目標 4.2~7.0 T (注意！LWB4A(Z) 收捲限重 MAX 7T)。若有其它因素是可低於★ (RMK-E_CHIN) . 分條訂單，超寬可放行。若寬度不足請回饋各線 TED工程師 (RMK-E_CHIN) . 最終製程的下製程 = "TOL" (RMK-E_CHIN) . 烤漆代工分條之內部訂單 2512AIX001/001 (外部訂單 :2512EOE001/001) (RMK-E_CHIN) . ★★★ TEST人員請注意 正背面都必須作 "耐羊毛氈試驗" ★★★ (RMK00069) . 20120627晨會決議 CC2生產 PPGI 時請使用表調 (RMK00191) . 【抽氣量】白色系在CC1生產時,FINISH抽氣量請設定250,如生產中發生色差b值異常升高,請股長再加大抽氣量因應 (RMK00560) . 【出口捲取注意！】因輕鋼架押條塗料捲取有打滑特性，請主操於捲取前橡膠套桶塗水。 (RMK00602) | 訂單:2511AIX001/001 RCL <生產備註> 事項如下 . 本單業務：吳東澤 (RMK-E_CHIN) . ★.這是送外分條訂單，有缺陷要切除時請注意一下，免得重量不足★ (RMK-E_CHIN) | 訂單:2511AIX001/001 CCPK 無 <生產備註> 事項 | 訂單:2511AIX001/001 CGQC <品檢備註> 事項如下 . 本單業務：吳東澤 (RMK-E_CHIN) . ★.這是送外分條訂單，有缺陷要切除時請注意一下，免得重量不足★ (RMK-E_CHIN) . ★本單烤漆最終分切目標 4.2~7.0 T (注意！LWB4A(Z) 收捲限重 MAX 7T)。若有其它因素是可低於★ (RMK-E_CHIN) . 分條訂單，超寬可放行。若寬度不足請回饋各線 TED工程師 (RMK-E_CHIN) . 押條用途 注意鍍層量控制不超過 MAX 140 G/M2，以防烤漆TC性能不佳 (RMK00069) | 訂單:2511AIX001/001 CCQC <品檢備註> 事項如下 . 【出口捲取】 LWB4A(Z) 分切限重 MAX= 7T....發生大於 7噸 退出會有問題 (RMK-E_CHIN) . 本單業務：吳東澤 (RMK-E_CHIN) . 烤漆出口請盡量朝分切限重上限分切（以減少包裝數） (RMK-E_CHIN) . ★.這是送外分條訂單，有缺陷要切除時請注意一下，免得重量不足★ (RMK-E_CHIN) . ★本單烤漆最終分切目標 4.2~7.0 T (注意！LWB4A(Z) 收捲限重 MAX 7T)。若有其它因素是可低於★ (RMK-E_CHIN) . 分條訂單，超寬可放行。若寬度不足請回饋各線 TED工程師 (RMK-E_CHIN) . 【出口捲取注意！】因輕鋼架押條塗料捲取有打滑特性，請主操於捲取前橡膠套桶塗水。 (RMK00602) | 訂單:2511AIX001/001 TOL <生產備註> 事項如下 . 最終製程的下製程 = "TOL" (RMK-E_CHIN) . 烤漆代工分條之內部訂單 2512AIX001/001 (外部訂單 :2512EOE001/001) (RMK-E_CHIN) | 烤漆代工分條之內部訂單 2512AIX001/001 (外部訂單 :2512EOE001/001)^^/CC1/CC2/TOL/^^ <<.E_CHIN 2025/11/28 11:22.>> 最終製程的下製程 = "TOL"^^/CC1/CC2/TOL/^^ <<.E_CHIN 2025/11/28 11:22.>> 分條訂單，超寬可放行。若寬度不足請回饋各線 TED工程師^^/CPL/CR1/CR2/CG1/CG2/CC1/CC2/CGQC/CCQC/^^ <<.E_CHIN 2025/11/28 11:22.>> ★本單烤漆最終分切目標 4.2~7.0 T (注意！LWB4A(Z) 收捲限重 MAX 7T)。若有其它因素是可低於★^^/CG1/CG2/CC1/CC2/CGQC/CCQC/^^ <<.E_CHIN 2025/11/28 11:23.>> ★.這是送外分條訂單，有缺陷要切除時請注意一下，免得重量不足★^^/CPL/CR1/CR2/CG1/CG2/CC1/CC2/CGQC/CCQC/RCL/^^ <<.E_CHIN 2025/11/28 11:23.>> 烤漆出口請盡量朝分切限重上限分切（以減少包裝數）^^/CC1/CC2/CCQC/^^ <<.E_CHIN 2025/11/28 11:23.>> 本單業務：吳東澤^^/CPL/CR1/CR2/CG1/CG2/CC1/CC2/CGQC/CCQC/RCL/^^ <<.E_CHIN 2025/11/28 11:23.>> 【出口捲取】 LWB4A(Z) 分切限重 MAX= 7T....發生大於 7噸 退出會有問題^^/CC1/CC2/CCQC/^^/CC1/CC2/CCQC/^^ <<.E_CHIN 2025/11/28 11:23.>> | 訂單 2511AIX001/001 修改記錄如下: 20251127 11:09:44 (94057) 退火碼: >> S1, 用途碼: >> CIR001, 背面標示: >> S000, 訂單背面顏色(五碼): >> BBF4K, 背面漆膜厚: >> NOM, 背面漆塗漆型式幾塗幾烤: >> 2, 鉻酸鹽: >> Z, 訂單厚度: >> 0.3, 訂單重: >> 150, 重量容許率(下限): >> 10, 重量容許率(上限): >> 10, 訂單寬度: >> 930, 鍍製方式: >> BC, 鋼捲內徑: >> 508, 鋼捲下限重: >> 4.2, 鋼捲上限重: >> 7, 壓花條件碼: >> -, 表面花紋: >> Z, 綠色識別碼: >> -, 印刷輥號: >> -, 產品代碼: >> PPGI, 皮膜碼: >> -, 單位別: >> M, 油品種類: >> Z, 塗油量: >> Z, 包裝代碼: >> D9 , 保護膜碼: >> -, 客戶試片取樣數量: >> 0, 客戶試片取樣型式: >> -, 調質碼: >> S, 套筒碼: >> N , 規格: >> A653MCQ, 製造標準: >> ASTM, 表面處理劑種類: >> Z, 表面處理劑塗佈量: >> Z, 伸長率測試: >> N, 硬度測試碼: >> N, 抗拉強度測試: >> N, 降伏強度測試: >> N, 厚度變異: >> 0, 訂單正面顏色(五碼): >> LWB4A, 正面漆膜厚: >> 25, 正面漆塗漆型式幾塗幾烤: >> 2, 修邊碼: >> Y, 重量碼: >> AW, 鋼捲捲向: >> O, 鍍層碼: >> Z120, | *:
PPGI | 2511AIX001/002 | 1. 確認訂單分切限重過小的原因 (OFP00158)-{.不符.} | 1. 製造標準為MS、ASTM或銷新加坡之訂單，若無技術指定優先用料，請優先使用國內料，勿使用ANFEN (OFP00406)-{.不符.} | 1. LWB4A(Z) 分切限重 MAX 7T (OFP00373)-{.不符.} 2. 製造標準為MS、ASTM或銷新加坡之訂單，若無技術指定優先用料，請優先使用國內料，勿使用ANFEN (OFP00406)-{.不符.} 3. LWB4A2 內部訂單外送分條於廠內儲存易變形--->要加套桶S (OFP00701)-{.不符.} | 訂單:2511AIX001/002 CPL <生產備註> 事項如下 . 除HGI/ HGL 訂單邊緣不噴油. 其餘皆側緣噴油 (RMK00285) | 訂單:2511AIX001/002 CR1 <生產備註> 事項如下 . 分條訂單，超寬可放行。若寬度不足請回饋各線 TED工程師 (RMK-E_CHIN) . 每組工輥生產之第一顆鋼捲, 檢查振動輥痕或砂輪痕 (RMK00307) | 訂單:2511AIX001/002 CR2 <生產備註> 事項如下 . 分條訂單，超寬可放行。若寬度不足請回饋各線 TED工程師 (RMK-E_CHIN) . 每組工輥生產之第一顆鋼捲, 檢查振動輥痕或砂輪痕 (RMK00307) | 訂單:2511AIX001/002 CG1 <生產備註> 事項如下 . 本單業務：吳東澤 (RMK-E_CHIN) . ★.這是送外分條訂單，有缺陷要切除時請注意一下，免得重量不足★ (RMK-E_CHIN) . ★本單烤漆最終分切目標 1.5~7.0 T (注意！LWB4A(Z) 收捲限重 MAX 7T)。若有其它因素是可低於★ (RMK-E_CHIN) . 分條訂單，超寬可放行。若寬度不足請回饋各線 TED工程師 (RMK-E_CHIN) . 押條用途 注意鍍層量控制不超過 MAX 140 G/M2，以防烤漆TC性能不佳 (RMK00069) . 注意表面狀況(如不可有鋅痕,妊娠痕,壓痕,刮痕,凹陷.....等 等). (RMK00069) . 取2M試片目視或粉筆檢驗是否有凹陷,10CMX10CM面積內超過6點即降級或暫留並通知現場改善(客戶訴賠過及烤漆線退出). (RMK00069) | 訂單:2511AIX001/002 CG2 <生產備註> 事項如下 . 本單業務：吳東澤 (RMK-E_CHIN) . ★.這是送外分條訂單，有缺陷要切除時請注意一下，免得重量不足★ (RMK-E_CHIN) . ★本單烤漆最終分切目標 1.5~7.0 T (注意！LWB4A(Z) 收捲限重 MAX 7T)。若有其它因素是可低於★ (RMK-E_CHIN) . 分條訂單，超寬可放行。若寬度不足請回饋各線 TED工程師 (RMK-E_CHIN) . 押條用途 注意鍍層量控制不超過 MAX 140 G/M2，以防烤漆TC性能不佳 (RMK00069) . 注意表面狀況(如不可有鋅痕,妊娠痕,壓痕,刮痕,凹陷.....等 等). (RMK00069) . 取2M試片目視或粉筆檢驗是否有凹陷,10CMX10CM面積內超過6點即降級或暫留並通知現場改善(客戶訴賠過及烤漆線退出). (RMK00069) | 訂單:2511AIX001/002 CC1 <生產備註> 事項如下 . 【出口捲取】 LWB4A(Z) 分切限重 MAX 7T....發生大於 7噸 退出會有問題 (RMK-E_CHIN) . 本單業務：吳東澤 (RMK-E_CHIN) . 烤漆出口請盡量朝分切限重上限分切（以減少包裝數） (RMK-E_CHIN) . ★.這是送外分條訂單，有缺陷要切除時請注意一下，免得重量不足★ (RMK-E_CHIN) . ★本單烤漆最終分切目標 1.5~7.0 T (注意！LWB4A(Z) 收捲限重 MAX 7T)。若有其它因素是可低於★ (RMK-E_CHIN) . 分條訂單，超寬可放行。若寬度不足請回饋各線 TED工程師 (RMK-E_CHIN) . 最終製程的下製程 = "TOL" (RMK-E_CHIN) . 烤漆代工分條之內部訂單 2511AIX001/002 (外部訂單 :2512EOE001/002) (RMK-E_CHIN) . ★★★ TEST人員請注意 正背面都必須作 "耐羊毛氈試驗" ★★★ (RMK00069) . 【抽氣量】白色系在CC1生產時,FINISH抽氣量請設定250,如生產中發生色差b值異常升高,請股長再加大抽氣量因應 (RMK00560) . 【出口捲取注意！】因輕鋼架押條塗料捲取有打滑特性，請主操於捲取前橡膠套桶塗水。 (RMK00602) | 訂單:2511AIX001/002 CC2 <生產備註> 事項如下 . 【出口捲取】 LWB4A(Z) 分切限重 MAX 7T....發生大於 7噸 退出會有問題 (RMK-E_CHIN) . 本單業務：吳東澤 (RMK-E_CHIN) . 烤漆出口請盡量朝分切限重上限分切（以減少包裝數） (RMK-E_CHIN) . ★.這是送外分條訂單，有缺陷要切除時請注意一下，免得重量不足★ (RMK-E_CHIN) . ★本單烤漆最終分切目標 1.5~7.0 T (注意！LWB4A(Z) 收捲限重 MAX 7T)。若有其它因素是可低於★ (RMK-E_CHIN) . 分條訂單，超寬可放行。若寬度不足請回饋各線 TED工程師 (RMK-E_CHIN) . 最終製程的下製程 = "TOL" (RMK-E_CHIN) . 烤漆代工分條之內部訂單 2511AIX001/002 (外部訂單 :2512EOE001/002) (RMK-E_CHIN) . ★★★ TEST人員請注意 正背面都必須作 "耐羊毛氈試驗" ★★★ (RMK00069) . 20120627晨會決議 CC2生產 PPGI 時請使用表調 (RMK00191) . 【抽氣量】白色系在CC1生產時,FINISH抽氣量請設定250,如生產中發生色差b值異常升高,請股長再加大抽氣量因應 (RMK00560) . 【出口捲取注意！】因輕鋼架押條塗料捲取有打滑特性，請主操於捲取前橡膠套桶塗水。 (RMK00602) | 訂單:2511AIX001/002 RCL 無 <生產備註> 事項 | 訂單:2511AIX001/002 CCPK 無 <生產備註> 事項 | 訂單:2511AIX001/002 CGQC <品檢備註> 事項如下 . 本單業務：吳東澤 (RMK-E_CHIN) . ★.這是送外分條訂單，有缺陷要切除時請注意一下，免得重量不足★ (RMK-E_CHIN) . ★本單烤漆最終分切目標 1.5~7.0 T (注意！LWB4A(Z) 收捲限重 MAX 7T)。若有其它因素是可低於★ (RMK-E_CHIN) . 分條訂單，超寬可放行。若寬度不足請回饋各線 TED工程師 (RMK-E_CHIN) . 押條用途 注意鍍層量控制不超過 MAX 140 G/M2，以防烤漆TC性能不佳 (RMK00069) | 訂單:2511AIX001/002 CCQC <品檢備註> 事項如下 . 【出口捲取】 LWB4A(Z) 分切限重 MAX 7T....發生大於 7噸 退出會有問題 (RMK-E_CHIN) . 本單業務：吳東澤 (RMK-E_CHIN) . 烤漆出口請盡量朝分切限重上限分切（以減少包裝數） (RMK-E_CHIN) . ★.這是送外分條訂單，有缺陷要切除時請注意一下，免得重量不足★ (RMK-E_CHIN) . ★本單烤漆最終分切目標 1.5~7.0 T (注意！LWB4A(Z) 收捲限重 MAX 7T)。若有其它因素是可低於★ (RMK-E_CHIN) . 分條訂單，超寬可放行。若寬度不足請回饋各線 TED工程師 (RMK-E_CHIN) . 【出口捲取注意！】因輕鋼架押條塗料捲取有打滑特性，請主操於捲取前橡膠套桶塗水。 (RMK00602) | 訂單:2511AIX001/002 TOL <生產備註> 事項如下 . 最終製程的下製程 = "TOL" (RMK-E_CHIN) . 烤漆代工分條之內部訂單 2511AIX001/002 (外部訂單 :2512EOE001/002) (RMK-E_CHIN) | 烤漆代工分條之內部訂單 2511AIX001/002 (外部訂單 :2512EOE001/002)^^/CC1/CC2/TOL/^^ <<.E_CHIN 2025/11/28 11:43.>> 最終製程的下製程 = "TOL"^^/CC1/CC2/TOL/^^ <<.E_CHIN 2025/11/28 11:43.>> 分條訂單，超寬可放行。若寬度不足請回饋各線 TED工程師^^/CR1/CR2/CG1/CG2/CC1/CC2/CGQC/CCQC/^^ <<.E_CHIN 2025/11/28 11:43.>> ★本單烤漆最終分切目標 1.5~7.0 T (注意！LWB4A(Z) 收捲限重 MAX 7T)。若有其它因素是可低於★^^/CG1/CG2/CC1/CC2/CGQC/CCQC/^^ <<.E_CHIN 2025/11/28 11:43.>> ★.這是送外分條訂單，有缺陷要切除時請注意一下，免得重量不足★^^/CG1/CG2/CC1/CC2/CGQC/CCQC/^^ <<.E_CHIN 2025/11/28 11:44.>> 烤漆出口請盡量朝分切限重上限分切（以減少包裝數）^^/CC1/CC2/CCQC/^^ <<.E_CHIN 2025/11/28 11:44.>> 本單業務：吳東澤 ^^/CG1/CG2/CC1/CC2/CGQC/CCQC/^^ <<.E_CHIN 2025/11/28 11:44.>> 【出口捲取】 LWB4A(Z) 分切限重 MAX 7T....發生大於 7噸 退出會有問題^^/CC1/CC2/CCQC/^^ <<.E_CHIN 2025/11/28 11:44.>> | 訂單 2511AIX001/002 修改記錄如下: 20251127 11:18:02 (94057) 退火碼: >> S1, 用途碼: >> CIR001, 背面標示: >> S000, 訂單背面顏色(五碼): >> BBF4K, 背面漆膜厚: >> NOM, 背面漆塗漆型式幾塗幾烤: >> 2, 鉻酸鹽: >> Z, 訂單厚度: >> 0.5, 訂單重: >> 75, 重量容許率(下限): >> 10, 重量容許率(上限): >> 10, 訂單寬度: >> 1039, 鍍製方式: >> BC, 鋼捲內徑: >> 508, 鋼捲下限重: >> 1.5, 鋼捲上限重: >> 7, 壓花條件碼: >> -, 表面花紋: >> Z, 綠色識別碼: >> -, 印刷輥號: >> -, 產品代碼: >> PPGI, 皮膜碼: >> -, 單位別: >> M, 油品種類: >> Z, 塗油量: >> Z, 包裝代碼: >> D9 , 保護膜碼: >> -, 客戶試片取樣數量: >> 0, 客戶試片取樣型式: >> -, 調質碼: >> S, 套筒碼: >> N , 規格: >> A653MCQ, 製造標準: >> ASTM, 表面處理劑種類: >> Z, 表面處理劑塗佈量: >> Z, 伸長率測試: >> N, 硬度測試碼: >> N, 抗拉強度測試: >> N, 降伏強度測試: >> N, 厚度變異: >> 0, 訂單正面顏色(五碼): >> LWB4A, 正面漆膜厚: >> 25, 正面漆塗漆型式幾塗幾烤: >> 2, 修邊碼: >> Y, 重量碼: >> AW, 鋼捲捲向: >> O, 鍍層碼: >> Z120, | *:
PPGL | 2511DCD001/001 |  | 1. 部分大陸料含B元素超過CNS規範管制，故請原料CNS規範之訂單不要配大陸料 (OFP00684)-{.不符.} | 1. 訂單若有厚度變異，冷軋厚度公差比照烤漆計算公式 , 但最小為 1/2 公差做設定 (OFP00254)-{.不符.} 2. "偏薄要求訂單" 鍍後厚度減 鍍後厚度下限需大於 0.02 MM,以免發生厚度不足狀況 (OFP00369)-{.不符.} 3. 部分大陸料含B元素超過CNS規範管制，故請原料CNS規範之訂單不要配大陸料 (OFP00684)-{.不符.} | 訂單:2511DCD001/001 CPL <生產備註> 事項如下 . 除HGI/ HGL 訂單邊緣不噴油. 其餘皆側緣噴油 (RMK00285) | 訂單:2511DCD001/001 CR1 <生產備註> 事項如下 . 完軋寬度超出管制值上限≦2mm時,冷軋繼續生產並填寫品質異常通報單給鍍鋅線,以便調整張力與板溫 (RMK00278) | 訂單:2511DCD001/001 CR2 <生產備註> 事項如下 . 完軋寬度超出管制值上限≦2mm時,冷軋繼續生產並填寫品質異常通報單給鍍鋅線,以便調整張力與板溫 (RMK00278) | 訂單:2511DCD001/001 CG1 <生產備註> 事項如下 . 平板類,鍍鋅生產時SKIN PASS & T/L 請依據鍍鋅標準規定生產 (RMK00100) . 鍍鋅表面不可有鋅痕、壓痕、凹陷、及刮傷 、應變痕等。 (RMK00100) . 出口鋼捲盤捲後目視不允許有鼓起. (RMK00100) | 訂單:2511DCD001/001 CG2 <生產備註> 事項如下 . 平板類,鍍鋅生產時SKIN PASS & T/L 請依據鍍鋅標準規定生產 (RMK00100) . 鍍鋅表面不可有鋅痕、壓痕、凹陷、及刮傷 、應變痕等。 (RMK00100) . 出口鋼捲盤捲後目視不允許有鼓起. (RMK00100) | 訂單:2511DCD001/001 CC1 <生產備註> 事項如下 . ★品檢注意！JIS&CNS 訂單必須每滿50噸一定要再做一次TEST (RMK00259) | 訂單:2511DCD001/001 CC2 <生產備註> 事項如下 . ★品檢注意！JIS&CNS 訂單必須每滿50噸一定要再做一次TEST (RMK00259) | 訂單:2511DCD001/001 RCL 無 <生產備註> 事項 | 訂單:2511DCD001/001 CCPK 無 <生產備註> 事項 | 訂單:2511DCD001/001 CGQC 無 <品檢備註> 事項 | 訂單:2511DCD001/001 CCQC <品檢備註> 事項如下 . ★品檢注意！JIS&CNS 訂單必須每滿50噸一定要再做一次TEST (RMK00259) | 訂單:2511DCD001/001 TOL 無 <生產備註> 事項 |  | 訂單 2511DCD001/001 修改記錄如下: 20251113 11:48:01 (24025) 退火碼: >> S1, 用途碼: >> CIA008, 背面標示: >> C814, 訂單背面顏色(五碼): >> BW73Y, 背面漆膜厚: >> 12.5, 背面漆塗漆型式幾塗幾烤: >> 2, 鉻酸鹽: >> Z, 訂單厚度: >> 0.52, 訂單重: >> 35, 重量容許率(下限): >> 10, 重量容許率(上限): >> 10, 訂單寬度: >> 914, 鍍製方式: >> AC, 鋼捲內徑: >> 508, 鋼捲下限重: >> 3, 鋼捲上限重: >> 5, 壓花條件碼: >> -, 表面花紋: >> R, 綠色識別碼: >> -, 印刷輥號: >> -, 產品代碼: >> PPGL, 皮膜碼: >> -, 單位別: >> M, 油品種類: >> Z, 塗油量: >> Z, 包裝代碼: >> D2 , 保護膜碼: >> -, 客戶試片取樣型式: >> -, 調質碼: >> S, 套筒碼: >> R , 規格: >> CGLC400-20, 製造標準: >> CNS, 表面處理劑種類: >> Z, 表面處理劑塗佈量: >> Z, 伸長率測試: >> N, 硬度測試碼: >> N, 抗拉強度測試: >> N, 降伏強度測試: >> N, 厚度變異: >> -1.4, 訂單正面顏色(五碼): >> SY356, 正面漆膜厚: >> 25, 正面漆塗漆型式幾塗幾烤: >> 2, 修邊碼: >> Y, 重量碼: >> AW, 鋼捲捲向: >> I, 鍍層碼: >> AZ150, 20251117 15:03:08 (24025) 訂單重: 35 >> 50, 20251117 15:13:27 (24025) 訂單重: 50 >> 60, | H:厚度偏薄
PPSUS | 2511DCD002/001 |  |  | 1. PPSUS&PPAL 單位長度(M/T)要自己算完後修改 SOP內容。RD洗衣機外殼用可用 -0.04～0 去算 (OFP00649)-{.不符.} | 訂單:2511DCD002/001 CPL 無 <生產備註> 事項 | 訂單:2511DCD002/001 CR1 無 <生產備註> 事項 | 訂單:2511DCD002/001 CR2 無 <生產備註> 事項 | 訂單:2511DCD002/001 CG1 無 <生產備註> 事項 | 訂單:2511DCD002/001 CG2 無 <生產備註> 事項 | 訂單:2511DCD002/001 CC1 <生產備註> 事項如下 . 1.入口板厚以平凸分釐卡量測,其W/D距板邊10mm處量測 (RMK00619) . 2.入口急峻度≦0.7%，毛邊(雙平頭分釐卡)≦30μm(一定要落實記錄，以作為品質追蹤依據) (RMK00619) . 3.出/入口鼓起≦0.5mm超出管制規格請TSD送RCL確認板形 (RMK00619) . 4.前處理皮膜Si=14±5 mg/m2於CC2品檢室Twin-X:NRC350-Si(SUS304)檢測 (RMK00619) . 5.其餘品質管制若無特別註明，則以對應的烤漆產品用途管制 (RMK00619) . 6.【捲取+套桶】出口一律 STAGGER 捲取，並使用比訂單寬度"加寬"的套桶（一般為"P"，超低光澤與印刷為"S"） (RMK00619) | 訂單:2511DCD002/001 CC2 <生產備註> 事項如下 . 1.入口板厚以平凸分釐卡量測,其W/D距板邊10mm處量測 (RMK00619) . 2.入口急峻度≦0.7%，毛邊(雙平頭分釐卡)≦30μm(一定要落實記錄，以作為品質追蹤依據) (RMK00619) . 3.出/入口鼓起≦0.5mm超出管制規格請TSD送RCL確認板形 (RMK00619) . 4.前處理皮膜Si=14±5 mg/m2於CC2品檢室Twin-X:NRC350-Si(SUS304)檢測 (RMK00619) . 5.其餘品質管制若無特別註明，則以對應的烤漆產品用途管制 (RMK00619) . 6.【捲取+套桶】出口一律 STAGGER 捲取，並使用比訂單寬度"加寬"的套桶（一般為"P"，超低光澤與印刷為"S"） (RMK00619) | 訂單:2511DCD002/001 RCL 無 <生產備註> 事項 | 訂單:2511DCD002/001 CCPK 無 <生產備註> 事項 | 訂單:2511DCD002/001 CGQC 無 <品檢備註> 事項 | 訂單:2511DCD002/001 CCQC <品檢備註> 事項如下 . 1.入口板厚以平凸分釐卡量測,其W/D距板邊10mm處量測 (RMK00619) . 2.入口急峻度≦0.7%，毛邊(雙平頭分釐卡)≦30μm(一定要落實記錄，以作為品質追蹤依據) (RMK00619) . 3.出/入口鼓起≦0.5mm超出管制規格請TSD送RCL確認板形 (RMK00619) . 4.前處理皮膜Si=14±5 mg/m2於CC2品檢室Twin-X:NRC350-Si(SUS304)檢測 (RMK00619) . 5.其餘品質管制若無特別註明，則以對應的烤漆產品用途管制 (RMK00619) . 6.【捲取+套桶】出口一律 STAGGER 捲取，並使用比訂單寬度"加寬"的套桶（一般為"P"，超低光澤與印刷為"S"） (RMK00619) | 訂單:2511DCD002/001 TOL 無 <生產備註> 事項 |  | 訂單 2511DCD002/001 修改記錄如下: 20251114 17:20:28 (93025) 退火碼: >> S1, 用途碼: >> CIA008, 背面標示: >> C989, 訂單背面顏色(五碼): >> BW73Y, 背面漆膜厚: >> 12.5, 背面漆塗漆型式幾塗幾烤: >> 2, 鉻酸鹽: >> Z, 訂單厚度: >> 0.46, 訂單重: >> 50, 重量容許率(下限): >> 10, 重量容許率(上限): >> 10, 訂單寬度: >> 914, 鍍製方式: >> BC, 鋼捲內徑: >> 508, 鋼捲下限重: >> 3, 鋼捲上限重: >> 5, 壓花條件碼: >> -, 表面花紋: >> -, 綠色識別碼: >> -, 印刷輥號: >> -, 產品代碼: >> PPSUS, 皮膜碼: >> -, 單位別: >> M, 油品種類: >> Z, 塗油量: >> Z, 包裝代碼: >> A3 , 保護膜碼: >> -, 客戶試片取樣型式: >> -, 調質碼: >> S, 套筒碼: >> P , 規格: >> CSUS304-20, 製造標準: >> SYSCO, 表面處理劑種類: >> Z, 表面處理劑塗佈量: >> Z, 伸長率測試: >> N, 硬度測試碼: >> N, 抗拉強度測試: >> N, 降伏強度測試: >> N, 訂單正面顏色(五碼): >> 2Y730, 正面漆膜厚: >> 25, 正面漆塗漆型式幾塗幾烤: >> 2, 修邊碼: >> Y, 重量碼: >> AW, 鋼捲捲向: >> I, 鍍層碼: >> -, | *:
PPSUS | 2511DCD002/002 |  |  | 1. PPSUS&PPAL 單位長度(M/T)要自己算完後修改 SOP內容。RD洗衣機外殼用可用 -0.04～0 去算 (OFP00649)-{.不符.} | 訂單:2511DCD002/002 CPL 無 <生產備註> 事項 | 訂單:2511DCD002/002 CR1 無 <生產備註> 事項 | 訂單:2511DCD002/002 CR2 無 <生產備註> 事項 | 訂單:2511DCD002/002 CG1 <生產備註> 事項如下 . 瓦形屋頂用 注意鍍層控制範圍：min=標準值，Max=標準值+30 (RMK00103) . 因成形性需求故鍍層量有上限管制，排程變換前後一顆分切請U3暫留，待產線確認鍍層量後再行處置。 (RMK00103) | 訂單:2511DCD002/002 CG2 <生產備註> 事項如下 . 瓦形屋頂用 注意鍍層控制範圍：min=標準值，Max=標準值+30 (RMK00103) . 因成形性需求故鍍層量有上限管制，排程變換前後一顆分切請U3暫留，待產線確認鍍層量後再行處置。 (RMK00103) | 訂單:2511DCD002/002 CC1 <生產備註> 事項如下 . 超低光澤產品,色差計塗佈量依據5+20U為基準。RYF89 以5+22U為基準。 (RMK00103) . 請出口人員貼上"請勿堆疊"紅色標簽. (RMK00103) . R字頭色碼因色差對膜厚極其敏感，MASS目標102%~115%之間. (RMK00103) . R字頭色碼塗佈量須在20U以上,不然會有白色點狀(繩紋),已被客戶訴賠. (RMK00103) . 捲起單位張力請加大至 5.5（有另行備註要求張力設定時，依另行備註需求設定）） (RMK00103) . 1.入口板厚以平凸分釐卡量測,其W/D距板邊10mm處量測 (RMK00619) . 2.入口急峻度≦0.7%，毛邊(雙平頭分釐卡)≦30μm(一定要落實記錄，以作為品質追蹤依據) (RMK00619) . 3.出/入口鼓起≦0.5mm超出管制規格請TSD送RCL確認板形 (RMK00619) . 4.前處理皮膜Si=14±5 mg/m2於CC2品檢室Twin-X:NRC350-Si(SUS304)檢測 (RMK00619) . 5.其餘品質管制若無特別註明，則以對應的烤漆產品用途管制 (RMK00619) . 6.【捲取+套桶】出口一律 STAGGER 捲取，並使用比訂單寬度"加寬"的套桶（一般為"P"，超低光澤與印刷為"S"） (RMK00619) | 訂單:2511DCD002/002 CC2 <生產備註> 事項如下 . 超低光澤產品,色差計塗佈量依據5+20U為基準。RYF89 以5+22U為基準。 (RMK00103) . 請出口人員貼上"請勿堆疊"紅色標簽. (RMK00103) . R字頭色碼因色差對膜厚極其敏感，MASS目標102%~115%之間. (RMK00103) . R字頭色碼塗佈量須在20U以上,不然會有白色點狀(繩紋),已被客戶訴賠. (RMK00103) . 1.入口板厚以平凸分釐卡量測,其W/D距板邊10mm處量測 (RMK00619) . 2.入口急峻度≦0.7%，毛邊(雙平頭分釐卡)≦30μm(一定要落實記錄，以作為品質追蹤依據) (RMK00619) . 3.出/入口鼓起≦0.5mm超出管制規格請TSD送RCL確認板形 (RMK00619) . 4.前處理皮膜Si=14±5 mg/m2於CC2品檢室Twin-X:NRC350-Si(SUS304)檢測 (RMK00619) . 5.其餘品質管制若無特別註明，則以對應的烤漆產品用途管制 (RMK00619) . 6.【捲取+套桶】出口一律 STAGGER 捲取，並使用比訂單寬度"加寬"的套桶（一般為"P"，超低光澤與印刷為"S"） (RMK00619) | 訂單:2511DCD002/002 RCL 無 <生產備註> 事項 | 訂單:2511DCD002/002 CCPK 無 <生產備註> 事項 | 訂單:2511DCD002/002 CGQC <品檢備註> 事項如下 . 瓦形屋頂用 注意鍍層控制範圍：min=標準值，Max=標準值+30 (RMK00103) | 訂單:2511DCD002/002 CCQC <品檢備註> 事項如下 . 超低光澤產品,色差計塗佈量依據5+20U為基準。RYF89 以5+22U為基準。 (RMK00103) . R字頭色碼因色差對膜厚極其敏感，MASS目標102%~115%之間. (RMK00103) . 1.入口板厚以平凸分釐卡量測,其W/D距板邊10mm處量測 (RMK00619) . 2.入口急峻度≦0.7%，毛邊(雙平頭分釐卡)≦30μm(一定要落實記錄，以作為品質追蹤依據) (RMK00619) . 3.出/入口鼓起≦0.5mm超出管制規格請TSD送RCL確認板形 (RMK00619) . 4.前處理皮膜Si=14±5 mg/m2於CC2品檢室Twin-X:NRC350-Si(SUS304)檢測 (RMK00619) . 5.其餘品質管制若無特別註明，則以對應的烤漆產品用途管制 (RMK00619) . 6.【捲取+套桶】出口一律 STAGGER 捲取，並使用比訂單寬度"加寬"的套桶（一般為"P"，超低光澤與印刷為"S"） (RMK00619) | 訂單:2511DCD002/002 TOL 無 <生產備註> 事項 |  | 訂單 2511DCD002/002 修改記錄如下: 20251114 17:21:11 (93025) 退火碼: >> S1, 用途碼: >> CIA008, 背面標示: >> C989, 訂單背面顏色(五碼): >> BW73Y, 背面漆膜厚: >> 12.5, 背面漆塗漆型式幾塗幾烤: >> 2, 鉻酸鹽: >> Z, 訂單厚度: >> 0.46, 訂單重: >> 50, 重量容許率(下限): >> 10, 重量容許率(上限): >> 10, 訂單寬度: >> 914, 鍍製方式: >> BC, 鋼捲內徑: >> 508, 鋼捲下限重: >> 3, 鋼捲上限重: >> 5, 壓花條件碼: >> -, 表面花紋: >> -, 綠色識別碼: >> -, 印刷輥號: >> -, 產品代碼: >> PPSUS, 皮膜碼: >> -, 單位別: >> M, 油品種類: >> Z, 塗油量: >> Z, 包裝代碼: >> A3 , 保護膜碼: >> -, 客戶試片取樣型式: >> -, 調質碼: >> S, 套筒碼: >> S , 規格: >> CSUS304-20, 製造標準: >> SYSCO, 表面處理劑種類: >> Z, 表面處理劑塗佈量: >> Z, 伸長率測試: >> N, 硬度測試碼: >> N, 抗拉強度測試: >> N, 降伏強度測試: >> N, 訂單正面顏色(五碼): >> RYF89, 正面漆膜厚: >> 25, 正面漆塗漆型式幾塗幾烤: >> 2, 修邊碼: >> Y, 重量碼: >> AW, 鋼捲捲向: >> I, 鍍層碼: >> -, | *:
PPGL | 2511DCD003/001 |  | 1. 部分大陸料含B元素超過CNS規範管制，故請原料CNS規範之訂單不要配大陸料 (OFP00684)-{.不符.} | 1. 訂單若有厚度變異，冷軋厚度公差比照烤漆計算公式 , 但最小為 1/2 公差做設定 (OFP00254)-{.不符.} 2. "偏薄要求訂單" 鍍後厚度減 鍍後厚度下限需大於 0.02 MM,以免發生厚度不足狀況 (OFP00369)-{.不符.} 3. 部分大陸料含B元素超過CNS規範管制，故請原料CNS規範之訂單不要配大陸料 (OFP00684)-{.不符.} | 訂單:2511DCD003/001 CPL <生產備註> 事項如下 . 除HGI/ HGL 訂單邊緣不噴油. 其餘皆側緣噴油 (RMK00285) | 訂單:2511DCD003/001 CR1 無 <生產備註> 事項 | 訂單:2511DCD003/001 CR2 無 <生產備註> 事項 | 訂單:2511DCD003/001 CG1 無 <生產備註> 事項 | 訂單:2511DCD003/001 CG2 無 <生產備註> 事項 | 訂單:2511DCD003/001 CC1 <生產備註> 事項如下 . ★品檢注意！JIS&CNS 訂單必須每滿50噸一定要再做一次TEST (RMK00259) . 【品檢】 第一PASS(只塗底漆)仍需作外觀板面檢驗, 若發現缺陷以８８Ｂ處置作暫留 (RMK00345) . 【品檢】測試時依Base色差值管制, 超出管制值時,若TSD2 或 TDCC判定要生產, 請在測試及外觀報表簽名 (RMK00345) . 【品檢】 測試時最後成品要不要生產由 TSD2決定 (RMK00345) . 【品檢】正式生產後, 請保留第二分切試片，簽名當作此生產批對色板, 並請留意同批目視無明顯色差。 (RMK00345) . 【品檢】每一分切留30cm*全寬試片1片裁成A4一片 TO 業務 (RMK00345) . 2015年發生過訴賠。請出口使用鋼套桶前請檢查焊接處，以免捲取後產生折痕 (RMK00381) . 2.第2Pass (RMK00436) . 2.1.線速: 60mpm 印刷輥號: F24-C1300 (RMK00436) . 2.3.第2Pass生產，前處理不必塗裝。 (RMK00436) . 2.4.出口鋼捲請貼“禁止疊放”紅色標籤。收捲張力設定同rough matt。 (RMK00436) . 2.5.Base 2輥R塗裝，濾心50μ，稀釋Thinner為No.2B，粘度50±10”，PMT設定為232℃。 (RMK00436) . 2.6.Printer Head 2 印刷松木紋圖案 (NBT77S)。 (RMK00436) . 2.7.Printer Head 4 塗裝1E6172，PMT設定為232℃。 (RMK00436) . 2.8.1E6172 Clear有含骨材，塗裝黏度：先以原液塗裝視塗裝板面狀況作調整。 (RMK00436) . 2.9.Clear稀釋Thinner為No.2B，濾心125μ。 (RMK00436) . 1.第1Pass (RMK00595) . 1.1.線速85mpm，只塗裝正面5μ，背面僅前處理不塗漆。 (RMK00595) . 1.2.正面底漆以R塗裝方式，不允許繩紋或塗佈不均..等塗裝缺陷。 (RMK00595) . 1.3.塗佈量請控制95~105%。 (RMK00595) . 1.4.第1Pass生產不用噴背標。 (RMK00595) . 1.5.★生產印刷第一PASS時，出口請收內捲★ (RMK00595) | 訂單:2511DCD003/001 CC2 <生產備註> 事項如下 . ★品檢注意！JIS&CNS 訂單必須每滿50噸一定要再做一次TEST (RMK00259) . 【品檢】 第一PASS(只塗底漆)仍需作外觀板面檢驗, 若發現缺陷以８８Ｂ處置作暫留 (RMK00345) . 【品檢】測試時依Base色差值管制, 超出管制值時,若TSD2 或 TDCC判定要生產, 請在測試及外觀報表簽名 (RMK00345) . 【品檢】 測試時最後成品要不要生產由 TSD2決定 (RMK00345) . 【品檢】正式生產後, 請保留第二分切試片，簽名當作此生產批對色板, 並請留意同批目視無明顯色差。 (RMK00345) . 【品檢】每一分切留30cm*全寬試片1片裁成A4一片 TO 業務 (RMK00345) . 2015年發生過訴賠。請出口使用鋼套桶前請檢查焊接處，以免捲取後產生折痕 (RMK00381) . 2.第2Pass (RMK00436) . 2.1.線速: 60mpm 印刷輥號: F24-C1300 (RMK00436) . 2.3.第2Pass生產，前處理不必塗裝。 (RMK00436) . 2.4.出口鋼捲請貼“禁止疊放”紅色標籤。收捲張力設定同rough matt。 (RMK00436) . 2.5.Base 2輥R塗裝，濾心50μ，稀釋Thinner為No.2B，粘度50±10”，PMT設定為232℃。 (RMK00436) . 2.6.Printer Head 2 印刷松木紋圖案 (NBT77S)。 (RMK00436) . 2.7.Printer Head 4 塗裝1E6172，PMT設定為232℃。 (RMK00436) . 2.8.1E6172 Clear有含骨材，塗裝黏度：先以原液塗裝視塗裝板面狀況作調整。 (RMK00436) . 2.9.Clear稀釋Thinner為No.2B，濾心125μ。 (RMK00436) . 1.第1Pass (RMK00595) . 1.1.線速85mpm，只塗裝正面5μ，背面僅前處理不塗漆。 (RMK00595) . 1.2.正面底漆以R塗裝方式，不允許繩紋或塗佈不均..等塗裝缺陷。 (RMK00595) . 1.3.塗佈量請控制95~105%。 (RMK00595) . 1.4.第1Pass生產不用噴背標。 (RMK00595) . 1.5.★生產印刷第一PASS時，出口請收內捲★ (RMK00595) | 訂單:2511DCD003/001 RCL 無 <生產備註> 事項 | 訂單:2511DCD003/001 CCPK 無 <生產備註> 事項 | 訂單:2511DCD003/001 CGQC 無 <品檢備註> 事項 | 訂單:2511DCD003/001 CCQC <品檢備註> 事項如下 . ★品檢注意！JIS&CNS 訂單必須每滿50噸一定要再做一次TEST (RMK00259) . 【品檢】 第一PASS(只塗底漆)仍需作外觀板面檢驗, 若發現缺陷以８８Ｂ處置作暫留 (RMK00345) . 【品檢】測試時依Base色差值管制, 超出管制值時,若TSD2 或 TDCC判定要生產, 請在測試及外觀報表簽名 (RMK00345) . 【品檢】 測試時最後成品要不要生產由 TSD2決定 (RMK00345) . 【品檢】正式生產後, 請保留第二分切試片，簽名當作此生產批對色板, 並請留意同批目視無明顯色差。 (RMK00345) . 【品檢】每一分切留30cm*全寬試片1片裁成A4一片 TO 業務 (RMK00345) . 2.第2Pass (RMK00436) . 2.1.線速: 60mpm 印刷輥號: F24-C1300 (RMK00436) . 2.3.第2Pass生產，前處理不必塗裝。 (RMK00436) . 2.4.出口鋼捲請貼“禁止疊放”紅色標籤。收捲張力設定同rough matt。 (RMK00436) . 2.5.Base 2輥R塗裝，濾心50μ，稀釋Thinner為No.2B，粘度50±10”，PMT設定為232℃。 (RMK00436) . 2.6.Printer Head 2 印刷松木紋圖案 (NBT77S)。 (RMK00436) . 2.7.Printer Head 4 塗裝1E6172，PMT設定為232℃。 (RMK00436) . 2.8.1E6172 Clear有含骨材，塗裝黏度：先以原液塗裝視塗裝板面狀況作調整。 (RMK00436) . 2.9.Clear稀釋Thinner為No.2B，濾心125μ。 (RMK00436) . 1.第1Pass (RMK00595) . 1.1.線速85mpm，只塗裝正面5μ，背面僅前處理不塗漆。 (RMK00595) . 1.2.正面底漆以R塗裝方式，不允許繩紋或塗佈不均..等塗裝缺陷。 (RMK00595) . 1.3.塗佈量請控制95~105%。 (RMK00595) . 1.4.第1Pass生產不用噴背標。 (RMK00595) . 1.5.★生產印刷第一PASS時，出口請收內捲★ (RMK00595) | 訂單:2511DCD003/001 TOL 無 <生產備註> 事項 |  | 訂單 2511DCD003/001 修改記錄如下: 20251117 11:09:21 (25028) 退火碼: >> S1, 用途碼: >> COA020, 背面標示: >> C811, 訂單背面顏色(五碼): >> BW73X, 背面漆膜厚: >> 15, 背面漆塗漆型式幾塗幾烤: >> 2, 鉻酸鹽: >> Z, 訂單厚度: >> 0.35, 訂單重: >> 20, 重量容許率(下限): >> 10, 重量容許率(上限): >> 10, 訂單寬度: >> 914, 鍍製方式: >> BC, 鋼捲內徑: >> 508, 鋼捲下限重: >> 3, 鋼捲上限重: >> 5, 壓花條件碼: >> -, 表面花紋: >> R, GL鋅花要求下限: >> 0, GL鋅花要求上限: >> 0, 綠色識別碼: >> -, 印刷輥號: >> F24-C1300, 產品代碼: >> PPGL, 皮膜碼: >> -, 單位別: >> M, 油品種類: >> Z, 塗油量: >> Z, 包裝代碼: >> D2 , 保護膜碼: >> -, 客戶試片取樣型式: >> -, 調質碼: >> S, 套筒碼: >> S , 規格: >> CGLCC-20, 製造標準: >> CNS, 表面處理劑種類: >> Z, 表面處理劑塗佈量: >> Z, 伸長率測試: >> N, 硬度測試碼: >> N, 抗拉強度測試: >> N, 降伏強度測試: >> N, 厚度變異: >> -1.6, 訂單正面顏色(五碼): >> NBW3Y, 正面漆膜厚: >> NOM, 正面漆塗漆型式幾塗幾烤: >> 2, 修邊碼: >> Y, 重量碼: >> AW, 鋼捲捲向: >> I, 鍍層碼: >> AZ150, | H:厚度偏薄
PPSUS | 2511DCD004/001 |  |  | 1. PPSUS&PPAL 單位長度(M/T)要自己算完後修改 SOP內容。RD洗衣機外殼用可用 -0.04～0 去算 (OFP00649)-{.不符.} | 訂單:2511DCD004/001 CPL 無 <生產備註> 事項 | 訂單:2511DCD004/001 CR1 無 <生產備註> 事項 | 訂單:2511DCD004/001 CR2 無 <生產備註> 事項 | 訂單:2511DCD004/001 CG1 無 <生產備註> 事項 | 訂單:2511DCD004/001 CG2 無 <生產備註> 事項 | 訂單:2511DCD004/001 CC1 <生產備註> 事項如下 . 1.入口板厚以平凸分釐卡量測,其W/D距板邊10mm處量測 (RMK00619) . 2.入口急峻度≦0.7%，毛邊(雙平頭分釐卡)≦30μm(一定要落實記錄，以作為品質追蹤依據) (RMK00619) . 3.出/入口鼓起≦0.5mm超出管制規格請TSD送RCL確認板形 (RMK00619) . 4.前處理皮膜Si=14±5 mg/m2於CC2品檢室Twin-X:NRC350-Si(SUS304)檢測 (RMK00619) . 5.其餘品質管制若無特別註明，則以對應的烤漆產品用途管制 (RMK00619) . 6.【捲取+套桶】出口一律 STAGGER 捲取，並使用比訂單寬度"加寬"的套桶（一般為"P"，超低光澤與印刷為"S"） (RMK00619) | 訂單:2511DCD004/001 CC2 <生產備註> 事項如下 . 1.入口板厚以平凸分釐卡量測,其W/D距板邊10mm處量測 (RMK00619) . 2.入口急峻度≦0.7%，毛邊(雙平頭分釐卡)≦30μm(一定要落實記錄，以作為品質追蹤依據) (RMK00619) . 3.出/入口鼓起≦0.5mm超出管制規格請TSD送RCL確認板形 (RMK00619) . 4.前處理皮膜Si=14±5 mg/m2於CC2品檢室Twin-X:NRC350-Si(SUS304)檢測 (RMK00619) . 5.其餘品質管制若無特別註明，則以對應的烤漆產品用途管制 (RMK00619) . 6.【捲取+套桶】出口一律 STAGGER 捲取，並使用比訂單寬度"加寬"的套桶（一般為"P"，超低光澤與印刷為"S"） (RMK00619) | 訂單:2511DCD004/001 RCL 無 <生產備註> 事項 | 訂單:2511DCD004/001 CCPK 無 <生產備註> 事項 | 訂單:2511DCD004/001 CGQC 無 <品檢備註> 事項 | 訂單:2511DCD004/001 CCQC <品檢備註> 事項如下 . 1.入口板厚以平凸分釐卡量測,其W/D距板邊10mm處量測 (RMK00619) . 2.入口急峻度≦0.7%，毛邊(雙平頭分釐卡)≦30μm(一定要落實記錄，以作為品質追蹤依據) (RMK00619) . 3.出/入口鼓起≦0.5mm超出管制規格請TSD送RCL確認板形 (RMK00619) . 4.前處理皮膜Si=14±5 mg/m2於CC2品檢室Twin-X:NRC350-Si(SUS304)檢測 (RMK00619) . 5.其餘品質管制若無特別註明，則以對應的烤漆產品用途管制 (RMK00619) . 6.【捲取+套桶】出口一律 STAGGER 捲取，並使用比訂單寬度"加寬"的套桶（一般為"P"，超低光澤與印刷為"S"） (RMK00619) | 訂單:2511DCD004/001 TOL 無 <生產備註> 事項 |  | 訂單 2511DCD004/001 修改記錄如下: 20251117 15:58:00 (22030) 退火碼: >> S1, 用途碼: >> CIA008, 背面標示: >> C989, 訂單背面顏色(五碼): >> BW73Y, 背面漆膜厚: >> 12.5, 背面漆塗漆型式幾塗幾烤: >> 2, 鉻酸鹽: >> Z, 訂單厚度: >> 0.46, 訂單重: >> 20, 重量容許率(下限): >> 10, 重量容許率(上限): >> 10, 訂單寬度: >> 914, 鍍製方式: >> BC, 鋼捲內徑: >> 508, 鋼捲下限重: >> 3, 鋼捲上限重: >> 5, 壓花條件碼: >> -, 表面花紋: >> -, 綠色識別碼: >> -, 印刷輥號: >> -, 產品代碼: >> PPSUS, 皮膜碼: >> -, 單位別: >> M, 油品種類: >> Z, 塗油量: >> Z, 包裝代碼: >> A3 , 保護膜碼: >> -, 客戶試片取樣型式: >> -, 調質碼: >> S, 套筒碼: >> P , 規格: >> CSUS304-20, 製造標準: >> SYSCO, 表面處理劑種類: >> Z, 表面處理劑塗佈量: >> Z, 伸長率測試: >> N, 硬度測試碼: >> N, 抗拉強度測試: >> N, 降伏強度測試: >> N, 訂單正面顏色(五碼): >> 2Y730, 正面漆膜厚: >> 25, 正面漆塗漆型式幾塗幾烤: >> 2, 修邊碼: >> Y, 重量碼: >> AW, 鋼捲捲向: >> I, 鍍層碼: >> -, | *:
PPSUS | 2511DCD004/002 |  |  | 1. PPSUS&PPAL 單位長度(M/T)要自己算完後修改 SOP內容。RD洗衣機外殼用可用 -0.04～0 去算 (OFP00649)-{.不符.} | 訂單:2511DCD004/002 CPL 無 <生產備註> 事項 | 訂單:2511DCD004/002 CR1 無 <生產備註> 事項 | 訂單:2511DCD004/002 CR2 無 <生產備註> 事項 | 訂單:2511DCD004/002 CG1 <生產備註> 事項如下 . 瓦形屋頂用 注意鍍層控制範圍：min=標準值，Max=標準值+30 (RMK00103) . 因成形性需求故鍍層量有上限管制，排程變換前後一顆分切請U3暫留，待產線確認鍍層量後再行處置。 (RMK00103) | 訂單:2511DCD004/002 CG2 <生產備註> 事項如下 . 瓦形屋頂用 注意鍍層控制範圍：min=標準值，Max=標準值+30 (RMK00103) . 因成形性需求故鍍層量有上限管制，排程變換前後一顆分切請U3暫留，待產線確認鍍層量後再行處置。 (RMK00103) | 訂單:2511DCD004/002 CC1 <生產備註> 事項如下 . 超低光澤產品,色差計塗佈量依據5+20U為基準。RYF89 以5+22U為基準。 (RMK00103) . 請出口人員貼上"請勿堆疊"紅色標簽. (RMK00103) . R字頭色碼因色差對膜厚極其敏感，MASS目標102%~115%之間. (RMK00103) . R字頭色碼塗佈量須在20U以上,不然會有白色點狀(繩紋),已被客戶訴賠. (RMK00103) . 捲起單位張力請加大至 5.5（有另行備註要求張力設定時，依另行備註需求設定）） (RMK00103) . 1.入口板厚以平凸分釐卡量測,其W/D距板邊10mm處量測 (RMK00619) . 2.入口急峻度≦0.7%，毛邊(雙平頭分釐卡)≦30μm(一定要落實記錄，以作為品質追蹤依據) (RMK00619) . 3.出/入口鼓起≦0.5mm超出管制規格請TSD送RCL確認板形 (RMK00619) . 4.前處理皮膜Si=14±5 mg/m2於CC2品檢室Twin-X:NRC350-Si(SUS304)檢測 (RMK00619) . 5.其餘品質管制若無特別註明，則以對應的烤漆產品用途管制 (RMK00619) . 6.【捲取+套桶】出口一律 STAGGER 捲取，並使用比訂單寬度"加寬"的套桶（一般為"P"，超低光澤與印刷為"S"） (RMK00619) | 訂單:2511DCD004/002 CC2 <生產備註> 事項如下 . 超低光澤產品,色差計塗佈量依據5+20U為基準。RYF89 以5+22U為基準。 (RMK00103) . 請出口人員貼上"請勿堆疊"紅色標簽. (RMK00103) . R字頭色碼因色差對膜厚極其敏感，MASS目標102%~115%之間. (RMK00103) . R字頭色碼塗佈量須在20U以上,不然會有白色點狀(繩紋),已被客戶訴賠. (RMK00103) . 1.入口板厚以平凸分釐卡量測,其W/D距板邊10mm處量測 (RMK00619) . 2.入口急峻度≦0.7%，毛邊(雙平頭分釐卡)≦30μm(一定要落實記錄，以作為品質追蹤依據) (RMK00619) . 3.出/入口鼓起≦0.5mm超出管制規格請TSD送RCL確認板形 (RMK00619) . 4.前處理皮膜Si=14±5 mg/m2於CC2品檢室Twin-X:NRC350-Si(SUS304)檢測 (RMK00619) . 5.其餘品質管制若無特別註明，則以對應的烤漆產品用途管制 (RMK00619) . 6.【捲取+套桶】出口一律 STAGGER 捲取，並使用比訂單寬度"加寬"的套桶（一般為"P"，超低光澤與印刷為"S"） (RMK00619) | 訂單:2511DCD004/002 RCL 無 <生產備註> 事項 | 訂單:2511DCD004/002 CCPK 無 <生產備註> 事項 | 訂單:2511DCD004/002 CGQC <品檢備註> 事項如下 . 瓦形屋頂用 注意鍍層控制範圍：min=標準值，Max=標準值+30 (RMK00103) | 訂單:2511DCD004/002 CCQC <品檢備註> 事項如下 . 超低光澤產品,色差計塗佈量依據5+20U為基準。RYF89 以5+22U為基準。 (RMK00103) . R字頭色碼因色差對膜厚極其敏感，MASS目標102%~115%之間. (RMK00103) . 1.入口板厚以平凸分釐卡量測,其W/D距板邊10mm處量測 (RMK00619) . 2.入口急峻度≦0.7%，毛邊(雙平頭分釐卡)≦30μm(一定要落實記錄，以作為品質追蹤依據) (RMK00619) . 3.出/入口鼓起≦0.5mm超出管制規格請TSD送RCL確認板形 (RMK00619) . 4.前處理皮膜Si=14±5 mg/m2於CC2品檢室Twin-X:NRC350-Si(SUS304)檢測 (RMK00619) . 5.其餘品質管制若無特別註明，則以對應的烤漆產品用途管制 (RMK00619) . 6.【捲取+套桶】出口一律 STAGGER 捲取，並使用比訂單寬度"加寬"的套桶（一般為"P"，超低光澤與印刷為"S"） (RMK00619) | 訂單:2511DCD004/002 TOL 無 <生產備註> 事項 |  | 訂單 2511DCD004/002 修改記錄如下: 20251117 15:58:02 (22030) 退火碼: >> S1, 用途碼: >> CIA008, 背面標示: >> C989, 訂單背面顏色(五碼): >> BW73Y, 背面漆膜厚: >> 12.5, 背面漆塗漆型式幾塗幾烤: >> 2, 鉻酸鹽: >> Z, 訂單厚度: >> 0.46, 訂單重: >> 20, 重量容許率(下限): >> 10, 重量容許率(上限): >> 10, 訂單寬度: >> 914, 鍍製方式: >> BC, 鋼捲內徑: >> 508, 鋼捲下限重: >> 3, 鋼捲上限重: >> 5, 壓花條件碼: >> -, 表面花紋: >> -, 綠色識別碼: >> -, 印刷輥號: >> -, 產品代碼: >> PPSUS, 皮膜碼: >> -, 單位別: >> M, 油品種類: >> Z, 塗油量: >> Z, 包裝代碼: >> A3 , 保護膜碼: >> -, 客戶試片取樣型式: >> -, 調質碼: >> S, 套筒碼: >> S , 規格: >> CSUS304-20, 製造標準: >> SYSCO, 表面處理劑種類: >> Z, 表面處理劑塗佈量: >> Z, 伸長率測試: >> N, 硬度測試碼: >> N, 抗拉強度測試: >> N, 降伏強度測試: >> N, 訂單正面顏色(五碼): >> RYF89, 正面漆膜厚: >> 25, 正面漆塗漆型式幾塗幾烤: >> 2, 修邊碼: >> Y, 重量碼: >> AW, 鋼捲捲向: >> I, 鍍層碼: >> -, | *:
PPGL | 2511DCD005/001 |  | 1. 部分大陸料含B元素超過CNS規範管制，故請原料CNS規範之訂單不要配大陸料 (OFP00684)-{.不符.} | 1. 訂單若有厚度變異，冷軋厚度公差比照烤漆計算公式 , 但最小為 1/2 公差做設定 (OFP00254)-{.不符.} 2. "偏薄要求訂單" 鍍後厚度減 鍍後厚度下限需大於 0.02 MM,以免發生厚度不足狀況 (OFP00369)-{.不符.} 3. 部分大陸料含B元素超過CNS規範管制，故請原料CNS規範之訂單不要配大陸料 (OFP00684)-{.不符.} | 訂單:2511DCD005/001 CPL <生產備註> 事項如下 . 除HGI/ HGL 訂單邊緣不噴油. 其餘皆側緣噴油 (RMK00285) | 訂單:2511DCD005/001 CR1 無 <生產備註> 事項 | 訂單:2511DCD005/001 CR2 無 <生產備註> 事項 | 訂單:2511DCD005/001 CG1 無 <生產備註> 事項 | 訂單:2511DCD005/001 CG2 無 <生產備註> 事項 | 訂單:2511DCD005/001 CC1 <生產備註> 事項如下 . ★品檢注意！JIS&CNS 訂單必須每滿50噸一定要再做一次TEST (RMK00259) . 【品檢】 第一PASS(只塗底漆)仍需作外觀板面檢驗, 若發現缺陷以８８Ｂ處置作暫留 (RMK00345) . 【品檢】測試時依Base色差值管制, 超出管制值時,若TSD2 或 TDCC判定要生產, 請在測試及外觀報表簽名 (RMK00345) . 【品檢】 測試時最後成品要不要生產由 TSD2決定 (RMK00345) . 【品檢】正式生產後, 請保留第二分切試片，簽名當作此生產批對色板, 並請留意同批目視無明顯色差。 (RMK00345) . 【品檢】每一分切留30cm*全寬試片1片裁成A4一片 TO 業務 (RMK00345) . 2015年發生過訴賠。請出口使用鋼套桶前請檢查焊接處，以免捲取後產生折痕 (RMK00381) . 2.第2Pass (RMK00438) . 2.1.線速: 50mpm 印刷輥號: G34-C1300 (RMK00438) . 2.2.第2Pass生產，前處理不必塗裝。 (RMK00438) . 2.3.出口鋼捲請貼“禁止疊放”紅色標籤。收捲張力設定同rough matt。 (RMK00438) . 2.4.Base 2輥R塗裝，濾心50μ，稀釋Thinner為No.2B，粘度50±10”，PMT設定為232℃。 (RMK00438) . 2.5.Printer (Head 1 + Head 3) 2輥印刷砂岩石紋圖案 (NYT37S)。 (RMK00438) . 2.6.Printer 生產時需開熱風。 (RMK00438) . 2.7.Printer Head 4 塗裝KP 1E6172，PMT設定為232℃。 (RMK00438) . 2.8.1E6172 Clear有含骨材，塗裝黏度：先以原液塗裝視塗裝板面狀況作調整。 (RMK00438) . 2.9.Clear稀釋Thinner為No.2B，濾心125μ。 (RMK00438) . 1.第1Pass (RMK00595) . 1.1.線速85mpm，只塗裝正面5μ，背面僅前處理不塗漆。 (RMK00595) . 1.2.正面底漆以R塗裝方式，不允許繩紋或塗佈不均..等塗裝缺陷。 (RMK00595) . 1.3.塗佈量請控制95~105%。 (RMK00595) . 1.4.第1Pass生產不用噴背標。 (RMK00595) . 1.5.★生產印刷第一PASS時，出口請收內捲★ (RMK00595) | 訂單:2511DCD005/001 CC2 <生產備註> 事項如下 . ★品檢注意！JIS&CNS 訂單必須每滿50噸一定要再做一次TEST (RMK00259) . 【品檢】 第一PASS(只塗底漆)仍需作外觀板面檢驗, 若發現缺陷以８８Ｂ處置作暫留 (RMK00345) . 【品檢】測試時依Base色差值管制, 超出管制值時,若TSD2 或 TDCC判定要生產, 請在測試及外觀報表簽名 (RMK00345) . 【品檢】 測試時最後成品要不要生產由 TSD2決定 (RMK00345) . 【品檢】正式生產後, 請保留第二分切試片，簽名當作此生產批對色板, 並請留意同批目視無明顯色差。 (RMK00345) . 【品檢】每一分切留30cm*全寬試片1片裁成A4一片 TO 業務 (RMK00345) . 2015年發生過訴賠。請出口使用鋼套桶前請檢查焊接處，以免捲取後產生折痕 (RMK00381) . 2.第2Pass (RMK00438) . 2.1.線速: 50mpm 印刷輥號: G34-C1300 (RMK00438) . 2.2.第2Pass生產，前處理不必塗裝。 (RMK00438) . 2.3.出口鋼捲請貼“禁止疊放”紅色標籤。收捲張力設定同rough matt。 (RMK00438) . 2.4.Base 2輥R塗裝，濾心50μ，稀釋Thinner為No.2B，粘度50±10”，PMT設定為232℃。 (RMK00438) . 2.5.Printer (Head 1 + Head 3) 2輥印刷砂岩石紋圖案 (NYT37S)。 (RMK00438) . 2.6.Printer 生產時需開熱風。 (RMK00438) . 2.7.Printer Head 4 塗裝KP 1E6172，PMT設定為232℃。 (RMK00438) . 2.8.1E6172 Clear有含骨材，塗裝黏度：先以原液塗裝視塗裝板面狀況作調整。 (RMK00438) . 2.9.Clear稀釋Thinner為No.2B，濾心125μ。 (RMK00438) . 1.第1Pass (RMK00595) . 1.1.線速85mpm，只塗裝正面5μ，背面僅前處理不塗漆。 (RMK00595) . 1.2.正面底漆以R塗裝方式，不允許繩紋或塗佈不均..等塗裝缺陷。 (RMK00595) . 1.3.塗佈量請控制95~105%。 (RMK00595) . 1.4.第1Pass生產不用噴背標。 (RMK00595) . 1.5.★生產印刷第一PASS時，出口請收內捲★ (RMK00595) | 訂單:2511DCD005/001 RCL 無 <生產備註> 事項 | 訂單:2511DCD005/001 CCPK 無 <生產備註> 事項 | 訂單:2511DCD005/001 CGQC 無 <品檢備註> 事項 | 訂單:2511DCD005/001 CCQC <品檢備註> 事項如下 . ★品檢注意！JIS&CNS 訂單必須每滿50噸一定要再做一次TEST (RMK00259) . 【品檢】 第一PASS(只塗底漆)仍需作外觀板面檢驗, 若發現缺陷以８８Ｂ處置作暫留 (RMK00345) . 【品檢】測試時依Base色差值管制, 超出管制值時,若TSD2 或 TDCC判定要生產, 請在測試及外觀報表簽名 (RMK00345) . 【品檢】 測試時最後成品要不要生產由 TSD2決定 (RMK00345) . 【品檢】正式生產後, 請保留第二分切試片，簽名當作此生產批對色板, 並請留意同批目視無明顯色差。 (RMK00345) . 【品檢】每一分切留30cm*全寬試片1片裁成A4一片 TO 業務 (RMK00345) . 2.第2Pass (RMK00438) . 2.1.線速: 50mpm 印刷輥號: G34-C1300 (RMK00438) . 2.2.第2Pass生產，前處理不必塗裝。 (RMK00438) . 2.3.出口鋼捲請貼“禁止疊放”紅色標籤。收捲張力設定同rough matt。 (RMK00438) . 2.4.Base 2輥R塗裝，濾心50μ，稀釋Thinner為No.2B，粘度50±10”，PMT設定為232℃。 (RMK00438) . 2.5.Printer (Head 1 + Head 3) 2輥印刷砂岩石紋圖案 (NYT37S)。 (RMK00438) . 2.6.Printer 生產時需開熱風。 (RMK00438) . 2.7.Printer Head 4 塗裝KP 1E6172，PMT設定為232℃。 (RMK00438) . 2.8.1E6172 Clear有含骨材，塗裝黏度：先以原液塗裝視塗裝板面狀況作調整。 (RMK00438) . 2.9.Clear稀釋Thinner為No.2B，濾心125μ。 (RMK00438) . 1.第1Pass (RMK00595) . 1.1.線速85mpm，只塗裝正面5μ，背面僅前處理不塗漆。 (RMK00595) . 1.2.正面底漆以R塗裝方式，不允許繩紋或塗佈不均..等塗裝缺陷。 (RMK00595) . 1.3.塗佈量請控制95~105%。 (RMK00595) . 1.4.第1Pass生產不用噴背標。 (RMK00595) . 1.5.★生產印刷第一PASS時，出口請收內捲★ (RMK00595) | 訂單:2511DCD005/001 TOL 無 <生產備註> 事項 |  | 訂單 2511DCD005/001 修改記錄如下: 20251118 13:10:57 (21003) 退火碼: >> S1, 用途碼: >> COA020, 背面標示: >> C811, 訂單背面顏色(五碼): >> BW73X, 背面漆膜厚: >> 15, 背面漆塗漆型式幾塗幾烤: >> 2, 鉻酸鹽: >> Z, 訂單厚度: >> 0.35, 訂單重: >> 125, 重量容許率(下限): >> 10, 重量容許率(上限): >> 10, 訂單寬度: >> 914, 鍍製方式: >> BC, 鋼捲內徑: >> 508, 鋼捲下限重: >> 3, 鋼捲上限重: >> 5, 壓花條件碼: >> -, 表面花紋: >> R, GL鋅花要求下限: >> 0, GL鋅花要求上限: >> 0, 綠色識別碼: >> -, 印刷輥號: >> G34-C1300, 產品代碼: >> PPGL, 皮膜碼: >> -, 單位別: >> M, 油品種類: >> Z, 塗油量: >> Z, 包裝代碼: >> D2 , 保護膜碼: >> -, 客戶試片取樣型式: >> -, 調質碼: >> S, 套筒碼: >> S , 規格: >> CGLCC-20, 製造標準: >> CNS, 表面處理劑種類: >> Z, 表面處理劑塗佈量: >> Z, 伸長率測試: >> N, 硬度測試碼: >> N, 抗拉強度測試: >> N, 降伏強度測試: >> N, 厚度變異: >> -1.6, 訂單正面顏色(五碼): >> NYS3X, 正面漆膜厚: >> NOM, 正面漆塗漆型式幾塗幾烤: >> 2, 修邊碼: >> Y, 重量碼: >> AW, 鋼捲捲向: >> I, 鍍層碼: >> AZ150, 20251124 18:29:50 (21003) 訂單重: 125 >> 130, | H:厚度偏薄
PPGL | 2511DCD005/002 |  | 1. 部分大陸料含B元素超過CNS規範管制，故請原料CNS規範之訂單不要配大陸料 (OFP00684)-{.不符.} | 1. 訂單若有厚度變異，冷軋厚度公差比照烤漆計算公式 , 但最小為 1/2 公差做設定 (OFP00254)-{.不符.} 2. "偏薄要求訂單" 鍍後厚度減 鍍後厚度下限需大於 0.02 MM,以免發生厚度不足狀況 (OFP00369)-{.不符.} 3. 部分大陸料含B元素超過CNS規範管制，故請原料CNS規範之訂單不要配大陸料 (OFP00684)-{.不符.} | 訂單:2511DCD005/002 CPL <生產備註> 事項如下 . 除HGI/ HGL 訂單邊緣不噴油. 其餘皆側緣噴油 (RMK00285) | 訂單:2511DCD005/002 CR1 <生產備註> 事項如下 . 完軋寬度超出管制值上限≦2mm時,冷軋繼續生產並填寫品質異常通報單給鍍鋅線,以便調整張力與板溫 (RMK00278) | 訂單:2511DCD005/002 CR2 <生產備註> 事項如下 . 完軋寬度超出管制值上限≦2mm時,冷軋繼續生產並填寫品質異常通報單給鍍鋅線,以便調整張力與板溫 (RMK00278) | 訂單:2511DCD005/002 CG1 無 <生產備註> 事項 | 訂單:2511DCD005/002 CG2 無 <生產備註> 事項 | 訂單:2511DCD005/002 CC1 <生產備註> 事項如下 . ★品檢注意！JIS&CNS 訂單必須每滿50噸一定要再做一次TEST (RMK00259) . 【品檢】 第一PASS(只塗底漆)仍需作外觀板面檢驗, 若發現缺陷以８８Ｂ處置作暫留 (RMK00345) . 【品檢】測試時依Base色差值管制, 超出管制值時,若TSD2 或 TDCC判定要生產, 請在測試及外觀報表簽名 (RMK00345) . 【品檢】 測試時最後成品要不要生產由 TSD2決定 (RMK00345) . 【品檢】正式生產後, 請保留第二分切試片，簽名當作此生產批對色板, 並請留意同批目視無明顯色差。 (RMK00345) . 【品檢】每一分切留30cm*全寬試片1片裁成A4一片 TO 業務 (RMK00345) . 2015年發生過訴賠。請出口使用鋼套桶前請檢查焊接處，以免捲取後產生折痕 (RMK00381) . 2.第2Pass (RMK00467) . 2.1.線速: 60mpm 印刷輥號: A04-T1400 (RMK00467) . 2.2.第2Pass生產，前處理不必塗裝。 (RMK00467) . 2.3.出口鋼捲請貼“禁止疊放”紅色標籤。收捲張力設定同rough matt。 (RMK00467) . 2.4.Base 2輥R塗裝，濾心125μ，稀釋Thinner為No.2B，粘度50±10”，PMT設定為232℃。 (RMK00467) . 2.5.Printer Head 2 印刷髮絲紋圖案 (NYT56S)。 (RMK00467) . 2.6.Printer Head 4 塗裝KP 1E6172 Clear，PMT設定為232℃。 (RMK00467) . 2.7.Clear有含骨材，塗裝黏度：先以原液塗裝，視塗裝板面狀況作調整。 (RMK00467) . 2.8.Clear稀釋Thinner為No.2B，濾心125μ。 (RMK00467) . 1.第1Pass (RMK00595) . 1.1.線速85mpm，只塗裝正面5μ，背面僅前處理不塗漆。 (RMK00595) . 1.2.正面底漆以R塗裝方式，不允許繩紋或塗佈不均..等塗裝缺陷。 (RMK00595) . 1.3.塗佈量請控制95~105%。 (RMK00595) . 1.4.第1Pass生產不用噴背標。 (RMK00595) . 1.5.★生產印刷第一PASS時，出口請收內捲★ (RMK00595) | 訂單:2511DCD005/002 CC2 <生產備註> 事項如下 . ★品檢注意！JIS&CNS 訂單必須每滿50噸一定要再做一次TEST (RMK00259) . 【品檢】 第一PASS(只塗底漆)仍需作外觀板面檢驗, 若發現缺陷以８８Ｂ處置作暫留 (RMK00345) . 【品檢】測試時依Base色差值管制, 超出管制值時,若TSD2 或 TDCC判定要生產, 請在測試及外觀報表簽名 (RMK00345) . 【品檢】 測試時最後成品要不要生產由 TSD2決定 (RMK00345) . 【品檢】正式生產後, 請保留第二分切試片，簽名當作此生產批對色板, 並請留意同批目視無明顯色差。 (RMK00345) . 【品檢】每一分切留30cm*全寬試片1片裁成A4一片 TO 業務 (RMK00345) . 2015年發生過訴賠。請出口使用鋼套桶前請檢查焊接處，以免捲取後產生折痕 (RMK00381) . 2.第2Pass (RMK00467) . 2.1.線速: 60mpm 印刷輥號: A04-T1400 (RMK00467) . 2.2.第2Pass生產，前處理不必塗裝。 (RMK00467) . 2.3.出口鋼捲請貼“禁止疊放”紅色標籤。收捲張力設定同rough matt。 (RMK00467) . 2.4.Base 2輥R塗裝，濾心125μ，稀釋Thinner為No.2B，粘度50±10”，PMT設定為232℃。 (RMK00467) . 2.5.Printer Head 2 印刷髮絲紋圖案 (NYT56S)。 (RMK00467) . 2.6.Printer Head 4 塗裝KP 1E6172 Clear，PMT設定為232℃。 (RMK00467) . 2.7.Clear有含骨材，塗裝黏度：先以原液塗裝，視塗裝板面狀況作調整。 (RMK00467) . 2.8.Clear稀釋Thinner為No.2B，濾心125μ。 (RMK00467) . 1.第1Pass (RMK00595) . 1.1.線速85mpm，只塗裝正面5μ，背面僅前處理不塗漆。 (RMK00595) . 1.2.正面底漆以R塗裝方式，不允許繩紋或塗佈不均..等塗裝缺陷。 (RMK00595) . 1.3.塗佈量請控制95~105%。 (RMK00595) . 1.4.第1Pass生產不用噴背標。 (RMK00595) . 1.5.★生產印刷第一PASS時，出口請收內捲★ (RMK00595) | 訂單:2511DCD005/002 RCL 無 <生產備註> 事項 | 訂單:2511DCD005/002 CCPK 無 <生產備註> 事項 | 訂單:2511DCD005/002 CGQC 無 <品檢備註> 事項 | 訂單:2511DCD005/002 CCQC <品檢備註> 事項如下 . ★品檢注意！JIS&CNS 訂單必須每滿50噸一定要再做一次TEST (RMK00259) . 【品檢】 第一PASS(只塗底漆)仍需作外觀板面檢驗, 若發現缺陷以８８Ｂ處置作暫留 (RMK00345) . 【品檢】測試時依Base色差值管制, 超出管制值時,若TSD2 或 TDCC判定要生產, 請在測試及外觀報表簽名 (RMK00345) . 【品檢】 測試時最後成品要不要生產由 TSD2決定 (RMK00345) . 【品檢】正式生產後, 請保留第二分切試片，簽名當作此生產批對色板, 並請留意同批目視無明顯色差。 (RMK00345) . 【品檢】每一分切留30cm*全寬試片1片裁成A4一片 TO 業務 (RMK00345) . 2.第2Pass (RMK00467) . 2.1.線速: 60mpm 印刷輥號: A04-T1400 (RMK00467) . 2.2.第2Pass生產，前處理不必塗裝。 (RMK00467) . 2.3.出口鋼捲請貼“禁止疊放”紅色標籤。收捲張力設定同rough matt。 (RMK00467) . 2.4.Base 2輥R塗裝，濾心125μ，稀釋Thinner為No.2B，粘度50±10”，PMT設定為232℃。 (RMK00467) . 2.5.Printer Head 2 印刷髮絲紋圖案 (NYT56S)。 (RMK00467) . 2.6.Printer Head 4 塗裝KP 1E6172 Clear，PMT設定為232℃。 (RMK00467) . 2.7.Clear有含骨材，塗裝黏度：先以原液塗裝，視塗裝板面狀況作調整。 (RMK00467) . 2.8.Clear稀釋Thinner為No.2B，濾心125μ。 (RMK00467) . 1.第1Pass (RMK00595) . 1.1.線速85mpm，只塗裝正面5μ，背面僅前處理不塗漆。 (RMK00595) . 1.2.正面底漆以R塗裝方式，不允許繩紋或塗佈不均..等塗裝缺陷。 (RMK00595) . 1.3.塗佈量請控制95~105%。 (RMK00595) . 1.4.第1Pass生產不用噴背標。 (RMK00595) . 1.5.★生產印刷第一PASS時，出口請收內捲★ (RMK00595) | 訂單:2511DCD005/002 TOL 無 <生產備註> 事項 |  | 訂單 2511DCD005/002 修改記錄如下: 20251124 18:29:52 (21003) 退火碼: >> S1, 用途碼: >> COA020, 背面標示: >> C811, 訂單背面顏色(五碼): >> BW73X, 背面漆膜厚: >> 15, 背面漆塗漆型式幾塗幾烤: >> 2, 鉻酸鹽: >> Z, 訂單厚度: >> 0.5, 訂單重: >> 20, 重量容許率(下限): >> 10, 重量容許率(上限): >> 10, 訂單寬度: >> 914, 鍍製方式: >> AC, 鋼捲內徑: >> 508, 鋼捲下限重: >> 3, 鋼捲上限重: >> 5, 壓花條件碼: >> -, 表面花紋: >> R, 綠色識別碼: >> -, 印刷輥號: >> A04-T1400, 產品代碼: >> PPGL, 皮膜碼: >> -, 單位別: >> M, 油品種類: >> Z, 塗油量: >> Z, 包裝代碼: >> D2 , 保護膜碼: >> -, 客戶試片取樣型式: >> -, 調質碼: >> S, 套筒碼: >> S , 規格: >> CGLC400-20, 製造標準: >> CNS, 表面處理劑種類: >> Z, 表面處理劑塗佈量: >> Z, 伸長率測試: >> N, 硬度測試碼: >> N, 抗拉強度測試: >> N, 降伏強度測試: >> N, 厚度變異: >> -6.3, 訂單正面顏色(五碼): >> NYHP9, 正面漆膜厚: >> NOM, 正面漆塗漆型式幾塗幾烤: >> 2, 修邊碼: >> Y, 重量碼: >> AW, 鋼捲捲向: >> I, 鍍層碼: >> AZ150, | H:厚度偏薄
PPGL | 2511DCD005/003 |  | 1. 部分大陸料含B元素超過CNS規範管制，故請原料CNS規範之訂單不要配大陸料 (OFP00684)-{.不符.} | 1. 訂單若有厚度變異，冷軋厚度公差比照烤漆計算公式 , 但最小為 1/2 公差做設定 (OFP00254)-{.不符.} 2. "偏薄要求訂單" 鍍後厚度減 鍍後厚度下限需大於 0.02 MM,以免發生厚度不足狀況 (OFP00369)-{.不符.} 3. 部分大陸料含B元素超過CNS規範管制，故請原料CNS規範之訂單不要配大陸料 (OFP00684)-{.不符.} | 訂單:2511DCD005/003 CPL <生產備註> 事項如下 . 除HGI/ HGL 訂單邊緣不噴油. 其餘皆側緣噴油 (RMK00285) | 訂單:2511DCD005/003 CR1 <生產備註> 事項如下 . 完軋寬度超出管制值上限≦2mm時,冷軋繼續生產並填寫品質異常通報單給鍍鋅線,以便調整張力與板溫 (RMK00278) | 訂單:2511DCD005/003 CR2 <生產備註> 事項如下 . 完軋寬度超出管制值上限≦2mm時,冷軋繼續生產並填寫品質異常通報單給鍍鋅線,以便調整張力與板溫 (RMK00278) | 訂單:2511DCD005/003 CG1 無 <生產備註> 事項 | 訂單:2511DCD005/003 CG2 無 <生產備註> 事項 | 訂單:2511DCD005/003 CC1 <生產備註> 事項如下 . ★品檢注意！JIS&CNS 訂單必須每滿50噸一定要再做一次TEST (RMK00259) . 【品檢】 第一PASS(只塗底漆)仍需作外觀板面檢驗, 若發現缺陷以８８Ｂ處置作暫留 (RMK00345) . 【品檢】測試時依Base色差值管制, 超出管制值時,若TSD2 或 TDCC判定要生產, 請在測試及外觀報表簽名 (RMK00345) . 【品檢】 測試時最後成品要不要生產由 TSD2決定 (RMK00345) . 【品檢】正式生產後, 請保留第二分切試片，簽名當作此生產批對色板, 並請留意同批目視無明顯色差。 (RMK00345) . 【品檢】每一分切留30cm*全寬試片1片裁成A4一片 TO 業務 (RMK00345) . 2015年發生過訴賠。請出口使用鋼套桶前請檢查焊接處，以免捲取後產生折痕 (RMK00381) . 2. 第2Pass (RMK00548) . 2.1.線速: 60mpm 印刷輥號: A04-T1400 (RMK00548) . 2.2..第2Pass生產，前處理不必塗裝。 (RMK00548) . 2.3.出口鋼捲請貼“禁止疊放”紅色標籤。收捲張力設定同rough matt。 (RMK00548) . 2.4.Base 2輥R塗裝，濾心125μ，稀釋Thinner為No.2B，粘度50±10”，PMT設定為232℃。 (RMK00548) . 2.5.Printer Head 2 印刷髮絲紋圖案 (NWT36S)。 (RMK00548) . 2.6. Printer Head 4 塗裝KP 1E6172 Clear，PMT設定為232℃。 (RMK00548) . 2.7.Clear有含骨材，塗裝黏度：先以原液塗裝，視塗裝板面狀況作調整。 (RMK00548) . 2.8. Clear稀釋Thinner為No.2B，濾心125μ。 (RMK00548) . 【抽氣量】白色系在CC1生產時,FINISH抽氣量請設定250,如生產中發生色差b值異常升高,請股長再加大抽氣量因應 (RMK00560) . 1.第1Pass (RMK00595) . 1.1.線速85mpm，只塗裝正面5μ，背面僅前處理不塗漆。 (RMK00595) . 1.2.正面底漆以R塗裝方式，不允許繩紋或塗佈不均..等塗裝缺陷。 (RMK00595) . 1.3.塗佈量請控制95~105%。 (RMK00595) . 1.4.第1Pass生產不用噴背標。 (RMK00595) . 1.5.★生產印刷第一PASS時，出口請收內捲★ (RMK00595) | 訂單:2511DCD005/003 CC2 <生產備註> 事項如下 . ★品檢注意！JIS&CNS 訂單必須每滿50噸一定要再做一次TEST (RMK00259) . 【品檢】 第一PASS(只塗底漆)仍需作外觀板面檢驗, 若發現缺陷以８８Ｂ處置作暫留 (RMK00345) . 【品檢】測試時依Base色差值管制, 超出管制值時,若TSD2 或 TDCC判定要生產, 請在測試及外觀報表簽名 (RMK00345) . 【品檢】 測試時最後成品要不要生產由 TSD2決定 (RMK00345) . 【品檢】正式生產後, 請保留第二分切試片，簽名當作此生產批對色板, 並請留意同批目視無明顯色差。 (RMK00345) . 【品檢】每一分切留30cm*全寬試片1片裁成A4一片 TO 業務 (RMK00345) . 2015年發生過訴賠。請出口使用鋼套桶前請檢查焊接處，以免捲取後產生折痕 (RMK00381) . 2. 第2Pass (RMK00548) . 2.1.線速: 60mpm 印刷輥號: A04-T1400 (RMK00548) . 2.2..第2Pass生產，前處理不必塗裝。 (RMK00548) . 2.3.出口鋼捲請貼“禁止疊放”紅色標籤。收捲張力設定同rough matt。 (RMK00548) . 2.4.Base 2輥R塗裝，濾心125μ，稀釋Thinner為No.2B，粘度50±10”，PMT設定為232℃。 (RMK00548) . 2.5.Printer Head 2 印刷髮絲紋圖案 (NWT36S)。 (RMK00548) . 2.6. Printer Head 4 塗裝KP 1E6172 Clear，PMT設定為232℃。 (RMK00548) . 2.7.Clear有含骨材，塗裝黏度：先以原液塗裝，視塗裝板面狀況作調整。 (RMK00548) . 2.8. Clear稀釋Thinner為No.2B，濾心125μ。 (RMK00548) . 【抽氣量】白色系在CC1生產時,FINISH抽氣量請設定250,如生產中發生色差b值異常升高,請股長再加大抽氣量因應 (RMK00560) . 1.第1Pass (RMK00595) . 1.1.線速85mpm，只塗裝正面5μ，背面僅前處理不塗漆。 (RMK00595) . 1.2.正面底漆以R塗裝方式，不允許繩紋或塗佈不均..等塗裝缺陷。 (RMK00595) . 1.3.塗佈量請控制95~105%。 (RMK00595) . 1.4.第1Pass生產不用噴背標。 (RMK00595) . 1.5.★生產印刷第一PASS時，出口請收內捲★ (RMK00595) | 訂單:2511DCD005/003 RCL 無 <生產備註> 事項 | 訂單:2511DCD005/003 CCPK 無 <生產備註> 事項 | 訂單:2511DCD005/003 CGQC 無 <品檢備註> 事項 | 訂單:2511DCD005/003 CCQC <品檢備註> 事項如下 . ★品檢注意！JIS&CNS 訂單必須每滿50噸一定要再做一次TEST (RMK00259) . 【品檢】 第一PASS(只塗底漆)仍需作外觀板面檢驗, 若發現缺陷以８８Ｂ處置作暫留 (RMK00345) . 【品檢】測試時依Base色差值管制, 超出管制值時,若TSD2 或 TDCC判定要生產, 請在測試及外觀報表簽名 (RMK00345) . 【品檢】 測試時最後成品要不要生產由 TSD2決定 (RMK00345) . 【品檢】正式生產後, 請保留第二分切試片，簽名當作此生產批對色板, 並請留意同批目視無明顯色差。 (RMK00345) . 【品檢】每一分切留30cm*全寬試片1片裁成A4一片 TO 業務 (RMK00345) . 2. 第2Pass (RMK00548) . 2.1.線速: 60mpm 印刷輥號: A04-T1400 (RMK00548) . 2.2..第2Pass生產，前處理不必塗裝。 (RMK00548) . 2.3.出口鋼捲請貼“禁止疊放”紅色標籤。收捲張力設定同rough matt。 (RMK00548) . 2.4.Base 2輥R塗裝，濾心125μ，稀釋Thinner為No.2B，粘度50±10”，PMT設定為232℃。 (RMK00548) . 2.5.Printer Head 2 印刷髮絲紋圖案 (NWT36S)。 (RMK00548) . 2.6. Printer Head 4 塗裝KP 1E6172 Clear，PMT設定為232℃。 (RMK00548) . 2.7.Clear有含骨材，塗裝黏度：先以原液塗裝，視塗裝板面狀況作調整。 (RMK00548) . 2.8. Clear稀釋Thinner為No.2B，濾心125μ。 (RMK00548) . 1.第1Pass (RMK00595) . 1.1.線速85mpm，只塗裝正面5μ，背面僅前處理不塗漆。 (RMK00595) . 1.2.正面底漆以R塗裝方式，不允許繩紋或塗佈不均..等塗裝缺陷。 (RMK00595) . 1.3.塗佈量請控制95~105%。 (RMK00595) . 1.4.第1Pass生產不用噴背標。 (RMK00595) . 1.5.★生產印刷第一PASS時，出口請收內捲★ (RMK00595) | 訂單:2511DCD005/003 TOL 無 <生產備註> 事項 |  | 訂單 2511DCD005/003 修改記錄如下: 20251124 18:29:54 (21003) 退火碼: >> S1, 用途碼: >> COA020, 背面標示: >> C811, 訂單背面顏色(五碼): >> BW73X, 背面漆膜厚: >> 15, 背面漆塗漆型式幾塗幾烤: >> 2, 鉻酸鹽: >> Z, 訂單厚度: >> 0.5, 訂單重: >> 30, 重量容許率(下限): >> 10, 重量容許率(上限): >> 10, 訂單寬度: >> 914, 鍍製方式: >> AC, 鋼捲內徑: >> 508, 鋼捲下限重: >> 3, 鋼捲上限重: >> 5, 壓花條件碼: >> -, 表面花紋: >> R, 綠色識別碼: >> -, 印刷輥號: >> A04-T1400, 產品代碼: >> PPGL, 皮膜碼: >> -, 單位別: >> M, 油品種類: >> Z, 塗油量: >> Z, 包裝代碼: >> D2 , 保護膜碼: >> -, 客戶試片取樣數量: >> 0, 客戶試片取樣型式: >> -, 調質碼: >> S, 套筒碼: >> S , 規格: >> CGLC400-20, 製造標準: >> CNS, 表面處理劑種類: >> Z, 表面處理劑塗佈量: >> Z, 伸長率測試: >> N, 硬度測試碼: >> N, 抗拉強度測試: >> N, 降伏強度測試: >> N, 厚度變異: >> -6.3, 訂單正面顏色(五碼): >> NWHP9, 正面漆膜厚: >> NOM, 正面漆塗漆型式幾塗幾烤: >> 2, 修邊碼: >> Y, 重量碼: >> AW, 鋼捲捲向: >> I, 鍍層碼: >> AZ150, | H:厚度偏薄
PPGL | 2511DCD005/004 |  | 1. 部分大陸料含B元素超過CNS規範管制，故請原料CNS規範之訂單不要配大陸料 (OFP00684)-{.不符.} | 1. 訂單若有厚度變異，冷軋厚度公差比照烤漆計算公式 , 但最小為 1/2 公差做設定 (OFP00254)-{.不符.} 2. "偏薄要求訂單" 鍍後厚度減 鍍後厚度下限需大於 0.02 MM,以免發生厚度不足狀況 (OFP00369)-{.不符.} 3. 部分大陸料含B元素超過CNS規範管制，故請原料CNS規範之訂單不要配大陸料 (OFP00684)-{.不符.} | 訂單:2511DCD005/004 CPL <生產備註> 事項如下 . 除HGI/ HGL 訂單邊緣不噴油. 其餘皆側緣噴油 (RMK00285) | 訂單:2511DCD005/004 CR1 無 <生產備註> 事項 | 訂單:2511DCD005/004 CR2 無 <生產備註> 事項 | 訂單:2511DCD005/004 CG1 無 <生產備註> 事項 | 訂單:2511DCD005/004 CG2 無 <生產備註> 事項 | 訂單:2511DCD005/004 CC1 <生產備註> 事項如下 . ★品檢注意！JIS&CNS 訂單必須每滿50噸一定要再做一次TEST (RMK00259) . 【品檢】 第一PASS(只塗底漆)仍需作外觀板面檢驗, 若發現缺陷以８８Ｂ處置作暫留 (RMK00345) . 【品檢】測試時依Base色差值管制, 超出管制值時,若TSD2 或 TDCC判定要生產, 請在測試及外觀報表簽名 (RMK00345) . 【品檢】 測試時最後成品要不要生產由 TSD2決定 (RMK00345) . 【品檢】正式生產後, 請保留第二分切試片，簽名當作此生產批對色板, 並請留意同批目視無明顯色差。 (RMK00345) . 【品檢】每一分切留30cm*全寬試片1片裁成A4一片 TO 業務 (RMK00345) . 2015年發生過訴賠。請出口使用鋼套桶前請檢查焊接處，以免捲取後產生折痕 (RMK00381) . 2.第2Pass (RMK00446) . 2.1.線速: 60mpm 印刷輥號: F44-C1300 (RMK00446) . 2.2.第2Pass生產，前處理不必塗裝。 (RMK00446) . 2.3.出口鋼捲請貼“禁止疊放”紅色標籤。收捲張力設定同rough matt。 (RMK00446) . 2.4.Base 2輥R塗裝，濾心50μ，Thinner No.2B，粘度50±10”，PMT設定為232℃。 (RMK00446) . 2.5.Printer Head 2 印刷白柚木紋圖案 (NBT28S)。 (RMK00446) . 2.6.Printer Head 4 塗裝1E6172，PMT設定為232℃。 (RMK00446) . 2.7.1E6172 Clear有含骨材，塗裝黏度：先以原液塗裝視塗裝板面狀況作調整。 (RMK00446) . 2.8.Clear稀釋Thinner為No.2B，濾心125μ。 (RMK00446) . 1.第1Pass (RMK00595) . 1.1.線速85mpm，只塗裝正面5μ，背面僅前處理不塗漆。 (RMK00595) . 1.2.正面底漆以R塗裝方式，不允許繩紋或塗佈不均..等塗裝缺陷。 (RMK00595) . 1.3.塗佈量請控制95~105%。 (RMK00595) . 1.4.第1Pass生產不用噴背標。 (RMK00595) . 1.5.★生產印刷第一PASS時，出口請收內捲★ (RMK00595) | 訂單:2511DCD005/004 CC2 <生產備註> 事項如下 . ★品檢注意！JIS&CNS 訂單必須每滿50噸一定要再做一次TEST (RMK00259) . 【品檢】 第一PASS(只塗底漆)仍需作外觀板面檢驗, 若發現缺陷以８８Ｂ處置作暫留 (RMK00345) . 【品檢】測試時依Base色差值管制, 超出管制值時,若TSD2 或 TDCC判定要生產, 請在測試及外觀報表簽名 (RMK00345) . 【品檢】 測試時最後成品要不要生產由 TSD2決定 (RMK00345) . 【品檢】正式生產後, 請保留第二分切試片，簽名當作此生產批對色板, 並請留意同批目視無明顯色差。 (RMK00345) . 【品檢】每一分切留30cm*全寬試片1片裁成A4一片 TO 業務 (RMK00345) . 2015年發生過訴賠。請出口使用鋼套桶前請檢查焊接處，以免捲取後產生折痕 (RMK00381) . 2.第2Pass (RMK00446) . 2.1.線速: 60mpm 印刷輥號: F44-C1300 (RMK00446) . 2.2.第2Pass生產，前處理不必塗裝。 (RMK00446) . 2.3.出口鋼捲請貼“禁止疊放”紅色標籤。收捲張力設定同rough matt。 (RMK00446) . 2.4.Base 2輥R塗裝，濾心50μ，Thinner No.2B，粘度50±10”，PMT設定為232℃。 (RMK00446) . 2.5.Printer Head 2 印刷白柚木紋圖案 (NBT28S)。 (RMK00446) . 2.6.Printer Head 4 塗裝1E6172，PMT設定為232℃。 (RMK00446) . 2.7.1E6172 Clear有含骨材，塗裝黏度：先以原液塗裝視塗裝板面狀況作調整。 (RMK00446) . 2.8.Clear稀釋Thinner為No.2B，濾心125μ。 (RMK00446) . 1.第1Pass (RMK00595) . 1.1.線速85mpm，只塗裝正面5μ，背面僅前處理不塗漆。 (RMK00595) . 1.2.正面底漆以R塗裝方式，不允許繩紋或塗佈不均..等塗裝缺陷。 (RMK00595) . 1.3.塗佈量請控制95~105%。 (RMK00595) . 1.4.第1Pass生產不用噴背標。 (RMK00595) . 1.5.★生產印刷第一PASS時，出口請收內捲★ (RMK00595) | 訂單:2511DCD005/004 RCL 無 <生產備註> 事項 | 訂單:2511DCD005/004 CCPK 無 <生產備註> 事項 | 訂單:2511DCD005/004 CGQC 無 <品檢備註> 事項 | 訂單:2511DCD005/004 CCQC <品檢備註> 事項如下 . ★品檢注意！JIS&CNS 訂單必須每滿50噸一定要再做一次TEST (RMK00259) . 【品檢】 第一PASS(只塗底漆)仍需作外觀板面檢驗, 若發現缺陷以８８Ｂ處置作暫留 (RMK00345) . 【品檢】測試時依Base色差值管制, 超出管制值時,若TSD2 或 TDCC判定要生產, 請在測試及外觀報表簽名 (RMK00345) . 【品檢】 測試時最後成品要不要生產由 TSD2決定 (RMK00345) . 【品檢】正式生產後, 請保留第二分切試片，簽名當作此生產批對色板, 並請留意同批目視無明顯色差。 (RMK00345) . 【品檢】每一分切留30cm*全寬試片1片裁成A4一片 TO 業務 (RMK00345) . 2.第2Pass (RMK00446) . 2.1.線速: 60mpm 印刷輥號: F44-C1300 (RMK00446) . 2.2.第2Pass生產，前處理不必塗裝。 (RMK00446) . 2.3.出口鋼捲請貼“禁止疊放”紅色標籤。收捲張力設定同rough matt。 (RMK00446) . 2.4.Base 2輥R塗裝，濾心50μ，Thinner No.2B，粘度50±10”，PMT設定為232℃。 (RMK00446) . 2.5.Printer Head 2 印刷白柚木紋圖案 (NBT28S)。 (RMK00446) . 2.6.Printer Head 4 塗裝1E6172，PMT設定為232℃。 (RMK00446) . 2.7.1E6172 Clear有含骨材，塗裝黏度：先以原液塗裝視塗裝板面狀況作調整。 (RMK00446) . 2.8.Clear稀釋Thinner為No.2B，濾心125μ。 (RMK00446) . 1.第1Pass (RMK00595) . 1.1.線速85mpm，只塗裝正面5μ，背面僅前處理不塗漆。 (RMK00595) . 1.2.正面底漆以R塗裝方式，不允許繩紋或塗佈不均..等塗裝缺陷。 (RMK00595) . 1.3.塗佈量請控制95~105%。 (RMK00595) . 1.4.第1Pass生產不用噴背標。 (RMK00595) . 1.5.★生產印刷第一PASS時，出口請收內捲★ (RMK00595) | 訂單:2511DCD005/004 TOL 無 <生產備註> 事項 |  | 訂單 2511DCD005/004 修改記錄如下: 20251124 18:29:56 (21003) 退火碼: >> S1, 用途碼: >> COA020, 背面標示: >> C811, 訂單背面顏色(五碼): >> BW73X, 背面漆膜厚: >> 15, 背面漆塗漆型式幾塗幾烤: >> 2, 鉻酸鹽: >> Z, 訂單厚度: >> 0.35, 訂單重: >> 40, 重量容許率(下限): >> 10, 重量容許率(上限): >> 10, 訂單寬度: >> 914, 鍍製方式: >> BC, 鋼捲內徑: >> 508, 鋼捲下限重: >> 3, 鋼捲上限重: >> 5, 壓花條件碼: >> -, 表面花紋: >> R, GL鋅花要求下限: >> 0, GL鋅花要求上限: >> 0, 綠色識別碼: >> -, 印刷輥號: >> F44-C1300, 產品代碼: >> PPGL, 皮膜碼: >> -, 單位別: >> M, 油品種類: >> Z, 塗油量: >> Z, 包裝代碼: >> D2 , 保護膜碼: >> -, 客戶試片取樣型式: >> -, 調質碼: >> S, 套筒碼: >> S , 規格: >> CGLCC-20, 製造標準: >> CNS, 表面處理劑種類: >> Z, 表面處理劑塗佈量: >> Z, 伸長率測試: >> N, 硬度測試碼: >> N, 抗拉強度測試: >> N, 降伏強度測試: >> N, 厚度變異: >> -1.6, 訂單正面顏色(五碼): >> NBW2X, 正面漆膜厚: >> NOM, 正面漆塗漆型式幾塗幾烤: >> 2, 修邊碼: >> Y, 重量碼: >> AW, 鋼捲捲向: >> I, 鍍層碼: >> AZ150, | H:厚度偏薄
PPGL | 2511DCD006/001 |  | 1. 製造標準為MS、ASTM或銷新加坡之訂單，若無技術指定優先用料，請優先使用國內料，勿使用ANFEN (OFP00406)-{.不符.} | 1. 訂單若有厚度變異，冷軋厚度公差比照烤漆計算公式 , 但最小為 1/2 公差做設定 (OFP00254)-{.不符.} 2. "偏薄要求訂單" 鍍後厚度減 鍍後厚度下限需大於 0.02 MM,以免發生厚度不足狀況 (OFP00369)-{.不符.} 3. 製造標準為MS、ASTM或銷新加坡之訂單，若無技術指定優先用料，請優先使用國內料，勿使用ANFEN (OFP00406)-{.不符.} 4. ★★★穿譜用！不得用於其他用途★★★ (OFP00731)-{.不符.} | 訂單:2511DCD006/001 CPL <生產備註> 事項如下 . 除HGI/ HGL 訂單邊緣不噴油. 其餘皆側緣噴油 (RMK00285) | 訂單:2511DCD006/001 CR1 無 <生產備註> 事項 | 訂單:2511DCD006/001 CR2 無 <生產備註> 事項 | 訂單:2511DCD006/001 CG1 <生產備註> 事項如下 . 平板類,鍍鋅生產時SKIN PASS & T/L 請依據鍍鋅標準規定生產 (RMK00100) . 鍍鋅表面不可有鋅痕、壓痕、凹陷、及刮傷 、應變痕等。 (RMK00100) . 出口鋼捲盤捲後目視不允許有鼓起. (RMK00100) | 訂單:2511DCD006/001 CG2 <生產備註> 事項如下 . 平板類,鍍鋅生產時SKIN PASS & T/L 請依據鍍鋅標準規定生產 (RMK00100) . 鍍鋅表面不可有鋅痕、壓痕、凹陷、及刮傷 、應變痕等。 (RMK00100) . 出口鋼捲盤捲後目視不允許有鼓起. (RMK00100) | 訂單:2511DCD006/001 CC1 <生產備註> 事項如下 . 【抽氣量】白色系在CC1生產時,FINISH抽氣量請設定250,如生產中發生色差b值異常升高,請股長再加大抽氣量因應 (RMK00560) | 訂單:2511DCD006/001 CC2 <生產備註> 事項如下 . 【抽氣量】白色系在CC1生產時,FINISH抽氣量請設定250,如生產中發生色差b值異常升高,請股長再加大抽氣量因應 (RMK00560) | 訂單:2511DCD006/001 RCL 無 <生產備註> 事項 | 訂單:2511DCD006/001 CCPK 無 <生產備註> 事項 | 訂單:2511DCD006/001 CGQC 無 <品檢備註> 事項 | 訂單:2511DCD006/001 CCQC 無 <品檢備註> 事項 | 訂單:2511DCD006/001 TOL 無 <生產備註> 事項 |  | 訂單 2511DCD006/001 修改記錄如下: 20251128 10:31:58 (25028) 退火碼: >> H2, 用途碼: >> CIA008, 背面標示: >> C062, 訂單背面顏色(五碼): >> BW73Y, 背面漆膜厚: >> 12.5, 背面漆塗漆型式幾塗幾烤: >> 2, 鉻酸鹽: >> Z, 訂單厚度: >> 0.42, 訂單重: >> 5, 重量容許率(下限): >> 10, 重量容許率(上限): >> 10, 訂單寬度: >> 914, 鍍製方式: >> AC, 鋼捲內徑: >> 508, 鋼捲下限重: >> 3, 鋼捲上限重: >> 5, 壓花條件碼: >> -, 表面花紋: >> R, 綠色識別碼: >> -, 印刷輥號: >> -, 產品代碼: >> PPGL, 皮膜碼: >> -, 單位別: >> M, 油品種類: >> Z, 塗油量: >> Z, 包裝代碼: >> D2 , 保護膜碼: >> -, 客戶試片取樣型式: >> -, 調質碼: >> S, 套筒碼: >> R , 規格: >> A792MSSGR550, 製造標準: >> ASTM, 表面處理劑種類: >> Z, 表面處理劑塗佈量: >> Z, 伸長率測試: >> N, 硬度測試碼: >> N, 抗拉強度測試: >> N, 降伏強度測試: >> N, 厚度變異: >> -1.2, 訂單正面顏色(五碼): >> 5W126, 正面漆膜厚: >> NOM, 正面漆塗漆型式幾塗幾烤: >> 2, 修邊碼: >> Y, 重量碼: >> AW, 鋼捲捲向: >> I, 鍍層碼: >> AZM100, | H:厚度偏薄
PPGL | 2511DCD007/001 |  | 1. 製造標準為MS、ASTM或銷新加坡之訂單，若無技術指定優先用料，請優先使用國內料，勿使用ANFEN (OFP00406)-{.不符.} | 1. 訂單若有厚度變異，冷軋厚度公差比照烤漆計算公式 , 但最小為 1/2 公差做設定 (OFP00254)-{.不符.} 2. "偏薄要求訂單" 鍍後厚度減 鍍後厚度下限需大於 0.02 MM,以免發生厚度不足狀況 (OFP00369)-{.不符.} 3. 製造標準為MS、ASTM或銷新加坡之訂單，若無技術指定優先用料，請優先使用國內料，勿使用ANFEN (OFP00406)-{.不符.} | 訂單:2511DCD007/001 CPL <生產備註> 事項如下 . 除HGI/ HGL 訂單邊緣不噴油. 其餘皆側緣噴油 (RMK00285) | 訂單:2511DCD007/001 CR1 無 <生產備註> 事項 | 訂單:2511DCD007/001 CR2 無 <生產備註> 事項 | 訂單:2511DCD007/001 CG1 <生產備註> 事項如下 . 平板類,鍍鋅生產時SKIN PASS & T/L 請依據鍍鋅標準規定生產 (RMK00100) . 鍍鋅表面不可有鋅痕、壓痕、凹陷、及刮傷 、應變痕等。 (RMK00100) . 出口鋼捲盤捲後目視不允許有鼓起. (RMK00100) . 鍍層 AZ150 (含) 以上 , 鋅花等級 C~E 目標D，避免鋅花晶界明顯後續造成烤漆點狀未塗漆。 (RMK00565) | 訂單:2511DCD007/001 CG2 <生產備註> 事項如下 . 平板類,鍍鋅生產時SKIN PASS & T/L 請依據鍍鋅標準規定生產 (RMK00100) . 鍍鋅表面不可有鋅痕、壓痕、凹陷、及刮傷 、應變痕等。 (RMK00100) . 出口鋼捲盤捲後目視不允許有鼓起. (RMK00100) . 鍍層 AZ150 (含) 以上 , 鋅花等級 C~E 目標D，避免鋅花晶界明顯後續造成烤漆點狀未塗漆。 (RMK00565) | 訂單:2511DCD007/001 CC1 無 <生產備註> 事項 | 訂單:2511DCD007/001 CC2 無 <生產備註> 事項 | 訂單:2511DCD007/001 RCL 無 <生產備註> 事項 | 訂單:2511DCD007/001 CCPK 無 <生產備註> 事項 | 訂單:2511DCD007/001 CGQC <品檢備註> 事項如下 . 鍍層 AZ150 (含) 以上 , 鋅花等級 C~E 目標D，避免鋅花晶界明顯後續造成烤漆點狀未塗漆。 (RMK00565) | 訂單:2511DCD007/001 CCQC 無 <品檢備註> 事項 | 訂單:2511DCD007/001 TOL 無 <生產備註> 事項 |  | 訂單 2511DCD007/001 修改記錄如下: 20251128 10:33:44 (25028) 退火碼: >> H2, 用途碼: >> CIA008, 背面標示: >> C104, 訂單背面顏色(五碼): >> BW73Y, 背面漆膜厚: >> 12.5, 背面漆塗漆型式幾塗幾烤: >> 2, 鉻酸鹽: >> Z, 訂單厚度: >> 0.52, 訂單重: >> 5, 重量容許率(下限): >> 10, 重量容許率(上限): >> 10, 訂單寬度: >> 914, 鍍製方式: >> AC, 鋼捲內徑: >> 508, 鋼捲下限重: >> 3, 鋼捲上限重: >> 5, 壓花條件碼: >> -, 表面花紋: >> R, 綠色識別碼: >> -, 印刷輥號: >> -, 產品代碼: >> PPGL, 皮膜碼: >> -, 單位別: >> M, 油品種類: >> Z, 塗油量: >> Z, 包裝代碼: >> D2 , 保護膜碼: >> -, 客戶試片取樣型式: >> -, 調質碼: >> S, 套筒碼: >> N , 規格: >> A792MSSGR550, 製造標準: >> ASTM, 表面處理劑種類: >> Z, 表面處理劑塗佈量: >> Z, 伸長率測試: >> N, 硬度測試碼: >> N, 抗拉強度測試: >> N, 降伏強度測試: >> N, 厚度變異: >> -1.4, 訂單正面顏色(五碼): >> SY356, 正面漆膜厚: >> 25, 正面漆塗漆型式幾塗幾烤: >> 2, 修邊碼: >> Y, 重量碼: >> AW, 鋼捲捲向: >> I, 鍍層碼: >> AZM150, | H:厚度偏薄
PPGL | 2511DCD009/001 |  | 1. 部分大陸料含B元素超過CNS規範管制，故請原料CNS規範之訂單不要配大陸料 (OFP00684)-{.不符.} | 1. 訂單若有厚度變異，冷軋厚度公差比照烤漆計算公式 , 但最小為 1/2 公差做設定 (OFP00254)-{.不符.} 2. "偏薄要求訂單" 鍍後厚度減 鍍後厚度下限需大於 0.02 MM,以免發生厚度不足狀況 (OFP00369)-{.不符.} 3. 部分大陸料含B元素超過CNS規範管制，故請原料CNS規範之訂單不要配大陸料 (OFP00684)-{.不符.} | 訂單:2511DCD009/001 CPL <生產備註> 事項如下 . 除HGI/ HGL 訂單邊緣不噴油. 其餘皆側緣噴油 (RMK00285) | 訂單:2511DCD009/001 CR1 無 <生產備註> 事項 | 訂單:2511DCD009/001 CR2 無 <生產備註> 事項 | 訂單:2511DCD009/001 CG1 無 <生產備註> 事項 | 訂單:2511DCD009/001 CG2 無 <生產備註> 事項 | 訂單:2511DCD009/001 CC1 <生產備註> 事項如下 . ★品檢注意！JIS&CNS 訂單必須每滿50噸一定要再做一次TEST (RMK00259) . 【品檢】 第一PASS(只塗底漆)仍需作外觀板面檢驗, 若發現缺陷以８８Ｂ處置作暫留 (RMK00345) . 【品檢】測試時依Base色差值管制, 超出管制值時,若TSD2 或 TDCC判定要生產, 請在測試及外觀報表簽名 (RMK00345) . 【品檢】 測試時最後成品要不要生產由 TSD2決定 (RMK00345) . 【品檢】正式生產後, 請保留第二分切試片，簽名當作此生產批對色板, 並請留意同批目視無明顯色差。 (RMK00345) . 【品檢】每一分切留30cm*全寬試片1片裁成A4一片 TO 業務 (RMK00345) . 2015年發生過訴賠。請出口使用鋼套桶前請檢查焊接處，以免捲取後產生折痕 (RMK00381) . 2.第2Pass (RMK00438) . 2.1.線速: 50mpm 印刷輥號: G34-C1300 (RMK00438) . 2.2.第2Pass生產，前處理不必塗裝。 (RMK00438) . 2.3.出口鋼捲請貼“禁止疊放”紅色標籤。收捲張力設定同rough matt。 (RMK00438) . 2.4.Base 2輥R塗裝，濾心50μ，稀釋Thinner為No.2B，粘度50±10”，PMT設定為232℃。 (RMK00438) . 2.5.Printer (Head 1 + Head 3) 2輥印刷砂岩石紋圖案 (NYT37S)。 (RMK00438) . 2.6.Printer 生產時需開熱風。 (RMK00438) . 2.7.Printer Head 4 塗裝KP 1E6172，PMT設定為232℃。 (RMK00438) . 2.8.1E6172 Clear有含骨材，塗裝黏度：先以原液塗裝視塗裝板面狀況作調整。 (RMK00438) . 2.9.Clear稀釋Thinner為No.2B，濾心125μ。 (RMK00438) . 1.第1Pass (RMK00595) . 1.1.線速85mpm，只塗裝正面5μ，背面僅前處理不塗漆。 (RMK00595) . 1.2.正面底漆以R塗裝方式，不允許繩紋或塗佈不均..等塗裝缺陷。 (RMK00595) . 1.3.塗佈量請控制95~105%。 (RMK00595) . 1.4.第1Pass生產不用噴背標。 (RMK00595) . 1.5.★生產印刷第一PASS時，出口請收內捲★ (RMK00595) | 訂單:2511DCD009/001 CC2 <生產備註> 事項如下 . ★品檢注意！JIS&CNS 訂單必須每滿50噸一定要再做一次TEST (RMK00259) . 【品檢】 第一PASS(只塗底漆)仍需作外觀板面檢驗, 若發現缺陷以８８Ｂ處置作暫留 (RMK00345) . 【品檢】測試時依Base色差值管制, 超出管制值時,若TSD2 或 TDCC判定要生產, 請在測試及外觀報表簽名 (RMK00345) . 【品檢】 測試時最後成品要不要生產由 TSD2決定 (RMK00345) . 【品檢】正式生產後, 請保留第二分切試片，簽名當作此生產批對色板, 並請留意同批目視無明顯色差。 (RMK00345) . 【品檢】每一分切留30cm*全寬試片1片裁成A4一片 TO 業務 (RMK00345) . 2015年發生過訴賠。請出口使用鋼套桶前請檢查焊接處，以免捲取後產生折痕 (RMK00381) . 2.第2Pass (RMK00438) . 2.1.線速: 50mpm 印刷輥號: G34-C1300 (RMK00438) . 2.2.第2Pass生產，前處理不必塗裝。 (RMK00438) . 2.3.出口鋼捲請貼“禁止疊放”紅色標籤。收捲張力設定同rough matt。 (RMK00438) . 2.4.Base 2輥R塗裝，濾心50μ，稀釋Thinner為No.2B，粘度50±10”，PMT設定為232℃。 (RMK00438) . 2.5.Printer (Head 1 + Head 3) 2輥印刷砂岩石紋圖案 (NYT37S)。 (RMK00438) . 2.6.Printer 生產時需開熱風。 (RMK00438) . 2.7.Printer Head 4 塗裝KP 1E6172，PMT設定為232℃。 (RMK00438) . 2.8.1E6172 Clear有含骨材，塗裝黏度：先以原液塗裝視塗裝板面狀況作調整。 (RMK00438) . 2.9.Clear稀釋Thinner為No.2B，濾心125μ。 (RMK00438) . 1.第1Pass (RMK00595) . 1.1.線速85mpm，只塗裝正面5μ，背面僅前處理不塗漆。 (RMK00595) . 1.2.正面底漆以R塗裝方式，不允許繩紋或塗佈不均..等塗裝缺陷。 (RMK00595) . 1.3.塗佈量請控制95~105%。 (RMK00595) . 1.4.第1Pass生產不用噴背標。 (RMK00595) . 1.5.★生產印刷第一PASS時，出口請收內捲★ (RMK00595) | 訂單:2511DCD009/001 RCL 無 <生產備註> 事項 | 訂單:2511DCD009/001 CCPK 無 <生產備註> 事項 | 訂單:2511DCD009/001 CGQC 無 <品檢備註> 事項 | 訂單:2511DCD009/001 CCQC <品檢備註> 事項如下 . ★品檢注意！JIS&CNS 訂單必須每滿50噸一定要再做一次TEST (RMK00259) . 【品檢】 第一PASS(只塗底漆)仍需作外觀板面檢驗, 若發現缺陷以８８Ｂ處置作暫留 (RMK00345) . 【品檢】測試時依Base色差值管制, 超出管制值時,若TSD2 或 TDCC判定要生產, 請在測試及外觀報表簽名 (RMK00345) . 【品檢】 測試時最後成品要不要生產由 TSD2決定 (RMK00345) . 【品檢】正式生產後, 請保留第二分切試片，簽名當作此生產批對色板, 並請留意同批目視無明顯色差。 (RMK00345) . 【品檢】每一分切留30cm*全寬試片1片裁成A4一片 TO 業務 (RMK00345) . 2.第2Pass (RMK00438) . 2.1.線速: 50mpm 印刷輥號: G34-C1300 (RMK00438) . 2.2.第2Pass生產，前處理不必塗裝。 (RMK00438) . 2.3.出口鋼捲請貼“禁止疊放”紅色標籤。收捲張力設定同rough matt。 (RMK00438) . 2.4.Base 2輥R塗裝，濾心50μ，稀釋Thinner為No.2B，粘度50±10”，PMT設定為232℃。 (RMK00438) . 2.5.Printer (Head 1 + Head 3) 2輥印刷砂岩石紋圖案 (NYT37S)。 (RMK00438) . 2.6.Printer 生產時需開熱風。 (RMK00438) . 2.7.Printer Head 4 塗裝KP 1E6172，PMT設定為232℃。 (RMK00438) . 2.8.1E6172 Clear有含骨材，塗裝黏度：先以原液塗裝視塗裝板面狀況作調整。 (RMK00438) . 2.9.Clear稀釋Thinner為No.2B，濾心125μ。 (RMK00438) . 1.第1Pass (RMK00595) . 1.1.線速85mpm，只塗裝正面5μ，背面僅前處理不塗漆。 (RMK00595) . 1.2.正面底漆以R塗裝方式，不允許繩紋或塗佈不均..等塗裝缺陷。 (RMK00595) . 1.3.塗佈量請控制95~105%。 (RMK00595) . 1.4.第1Pass生產不用噴背標。 (RMK00595) . 1.5.★生產印刷第一PASS時，出口請收內捲★ (RMK00595) | 訂單:2511DCD009/001 TOL 無 <生產備註> 事項 |  | 訂單 2511DCD009/001 修改記錄如下: 20251127 10:44:45 (22030) 退火碼: >> S1, 用途碼: >> COA020, 背面標示: >> C811, 訂單背面顏色(五碼): >> BW73X, 背面漆膜厚: >> 15, 背面漆塗漆型式幾塗幾烤: >> 2, 鉻酸鹽: >> Z, 訂單厚度: >> 0.35, 訂單重: >> 5, 重量容許率(下限): >> 10, 重量容許率(上限): >> 10, 訂單寬度: >> 914, 鍍製方式: >> BC, 鋼捲內徑: >> 508, 鋼捲下限重: >> 3, 鋼捲上限重: >> 5, 壓花條件碼: >> -, 表面花紋: >> R, GL鋅花要求下限: >> 0, GL鋅花要求上限: >> 0, 綠色識別碼: >> -, 印刷輥號: >> G34-C1300, 產品代碼: >> PPGL, 皮膜碼: >> -, 單位別: >> M, 油品種類: >> Z, 塗油量: >> Z, 包裝代碼: >> D2 , 保護膜碼: >> -, 客戶試片取樣型式: >> -, 調質碼: >> S, 套筒碼: >> S , 規格: >> CGLCC-20, 製造標準: >> CNS, 表面處理劑種類: >> Z, 表面處理劑塗佈量: >> Z, 伸長率測試: >> N, 硬度測試碼: >> N, 抗拉強度測試: >> N, 降伏強度測試: >> N, 厚度變異: >> -1.6, 訂單正面顏色(五碼): >> NYS3X, 正面漆膜厚: >> NOM, 正面漆塗漆型式幾塗幾烤: >> 2, 修邊碼: >> Y, 重量碼: >> AW, 鋼捲捲向: >> I, 鍍層碼: >> AZ150, | H:厚度偏薄
PPSUS | 2511DCD011/001 |  |  | 1. PPSUS&PPAL 單位長度(M/T)要自己算完後修改 SOP內容。RD洗衣機外殼用可用 -0.04～0 去算 (OFP00649)-{.不符.} | 訂單:2511DCD011/001 CPL 無 <生產備註> 事項 | 訂單:2511DCD011/001 CR1 無 <生產備註> 事項 | 訂單:2511DCD011/001 CR2 無 <生產備註> 事項 | 訂單:2511DCD011/001 CG1 無 <生產備註> 事項 | 訂單:2511DCD011/001 CG2 無 <生產備註> 事項 | 訂單:2511DCD011/001 CC1 <生產備註> 事項如下 . 1.入口板厚以平凸分釐卡量測,其W/D距板邊10mm處量測 (RMK00619) . 2.入口急峻度≦0.7%，毛邊(雙平頭分釐卡)≦30μm(一定要落實記錄，以作為品質追蹤依據) (RMK00619) . 3.出/入口鼓起≦0.5mm超出管制規格請TSD送RCL確認板形 (RMK00619) . 4.前處理皮膜Si=14±5 mg/m2於CC2品檢室Twin-X:NRC350-Si(SUS304)檢測 (RMK00619) . 5.其餘品質管制若無特別註明，則以對應的烤漆產品用途管制 (RMK00619) . 6.【捲取+套桶】出口一律 STAGGER 捲取，並使用比訂單寬度"加寬"的套桶（一般為"P"，超低光澤與印刷為"S"） (RMK00619) | 訂單:2511DCD011/001 CC2 <生產備註> 事項如下 . 1.入口板厚以平凸分釐卡量測,其W/D距板邊10mm處量測 (RMK00619) . 2.入口急峻度≦0.7%，毛邊(雙平頭分釐卡)≦30μm(一定要落實記錄，以作為品質追蹤依據) (RMK00619) . 3.出/入口鼓起≦0.5mm超出管制規格請TSD送RCL確認板形 (RMK00619) . 4.前處理皮膜Si=14±5 mg/m2於CC2品檢室Twin-X:NRC350-Si(SUS304)檢測 (RMK00619) . 5.其餘品質管制若無特別註明，則以對應的烤漆產品用途管制 (RMK00619) . 6.【捲取+套桶】出口一律 STAGGER 捲取，並使用比訂單寬度"加寬"的套桶（一般為"P"，超低光澤與印刷為"S"） (RMK00619) | 訂單:2511DCD011/001 RCL 無 <生產備註> 事項 | 訂單:2511DCD011/001 CCPK 無 <生產備註> 事項 | 訂單:2511DCD011/001 CGQC 無 <品檢備註> 事項 | 訂單:2511DCD011/001 CCQC <品檢備註> 事項如下 . 1.入口板厚以平凸分釐卡量測,其W/D距板邊10mm處量測 (RMK00619) . 2.入口急峻度≦0.7%，毛邊(雙平頭分釐卡)≦30μm(一定要落實記錄，以作為品質追蹤依據) (RMK00619) . 3.出/入口鼓起≦0.5mm超出管制規格請TSD送RCL確認板形 (RMK00619) . 4.前處理皮膜Si=14±5 mg/m2於CC2品檢室Twin-X:NRC350-Si(SUS304)檢測 (RMK00619) . 5.其餘品質管制若無特別註明，則以對應的烤漆產品用途管制 (RMK00619) . 6.【捲取+套桶】出口一律 STAGGER 捲取，並使用比訂單寬度"加寬"的套桶（一般為"P"，超低光澤與印刷為"S"） (RMK00619) | 訂單:2511DCD011/001 TOL 無 <生產備註> 事項 |  | 訂單 2511DCD011/001 修改記錄如下: 20251204 16:58:27 (24025) 退火碼: >> S1, 用途碼: >> CIA008, 背面標示: >> C989, 訂單背面顏色(五碼): >> BW73Y, 背面漆膜厚: >> 12.5, 背面漆塗漆型式幾塗幾烤: >> 2, 鉻酸鹽: >> Z, 訂單厚度: >> 0.46, 訂單重: >> 125, 重量容許率(下限): >> 10, 重量容許率(上限): >> 10, 訂單寬度: >> 914, 鍍製方式: >> BC, 鋼捲內徑: >> 508, 鋼捲下限重: >> 4, 鋼捲上限重: >> 4.9, 壓花條件碼: >> -, 表面花紋: >> -, 綠色識別碼: >> -, 印刷輥號: >> -, 產品代碼: >> PPSUS, 皮膜碼: >> -, 單位別: >> M, 油品種類: >> Z, 塗油量: >> Z, 包裝代碼: >> A3 , 保護膜碼: >> -, 客戶試片取樣型式: >> -, 調質碼: >> S, 套筒碼: >> P , 規格: >> CSUS304-20, 製造標準: >> SYSCO, 表面處理劑種類: >> Z, 表面處理劑塗佈量: >> Z, 伸長率測試: >> N, 硬度測試碼: >> N, 抗拉強度測試: >> N, 降伏強度測試: >> N, 厚度變異: >> 0, 訂單正面顏色(五碼): >> 1C460, 正面漆膜厚: >> 25, 正面漆塗漆型式幾塗幾烤: >> 2, 修邊碼: >> Y, 重量碼: >> AW, 鋼捲捲向: >> I, 鍍層碼: >> -, 20251205 11:13:38 (22030) 訂單重: 125 >> 30, | *:
PPSUS | 2511DCD011/002 |  |  | 1. PPSUS&PPAL 單位長度(M/T)要自己算完後修改 SOP內容。RD洗衣機外殼用可用 -0.04～0 去算 (OFP00649)-{.不符.} | 訂單:2511DCD011/002 CPL 無 <生產備註> 事項 | 訂單:2511DCD011/002 CR1 無 <生產備註> 事項 | 訂單:2511DCD011/002 CR2 無 <生產備註> 事項 | 訂單:2511DCD011/002 CG1 無 <生產備註> 事項 | 訂單:2511DCD011/002 CG2 無 <生產備註> 事項 | 訂單:2511DCD011/002 CC1 <生產備註> 事項如下 . 1.入口板厚以平凸分釐卡量測,其W/D距板邊10mm處量測 (RMK00619) . 2.入口急峻度≦0.7%，毛邊(雙平頭分釐卡)≦30μm(一定要落實記錄，以作為品質追蹤依據) (RMK00619) . 3.出/入口鼓起≦0.5mm超出管制規格請TSD送RCL確認板形 (RMK00619) . 4.前處理皮膜Si=14±5 mg/m2於CC2品檢室Twin-X:NRC350-Si(SUS304)檢測 (RMK00619) . 5.其餘品質管制若無特別註明，則以對應的烤漆產品用途管制 (RMK00619) . 6.【捲取+套桶】出口一律 STAGGER 捲取，並使用比訂單寬度"加寬"的套桶（一般為"P"，超低光澤與印刷為"S"） (RMK00619) | 訂單:2511DCD011/002 CC2 <生產備註> 事項如下 . 1.入口板厚以平凸分釐卡量測,其W/D距板邊10mm處量測 (RMK00619) . 2.入口急峻度≦0.7%，毛邊(雙平頭分釐卡)≦30μm(一定要落實記錄，以作為品質追蹤依據) (RMK00619) . 3.出/入口鼓起≦0.5mm超出管制規格請TSD送RCL確認板形 (RMK00619) . 4.前處理皮膜Si=14±5 mg/m2於CC2品檢室Twin-X:NRC350-Si(SUS304)檢測 (RMK00619) . 5.其餘品質管制若無特別註明，則以對應的烤漆產品用途管制 (RMK00619) . 6.【捲取+套桶】出口一律 STAGGER 捲取，並使用比訂單寬度"加寬"的套桶（一般為"P"，超低光澤與印刷為"S"） (RMK00619) | 訂單:2511DCD011/002 RCL 無 <生產備註> 事項 | 訂單:2511DCD011/002 CCPK 無 <生產備註> 事項 | 訂單:2511DCD011/002 CGQC 無 <品檢備註> 事項 | 訂單:2511DCD011/002 CCQC <品檢備註> 事項如下 . 1.入口板厚以平凸分釐卡量測,其W/D距板邊10mm處量測 (RMK00619) . 2.入口急峻度≦0.7%，毛邊(雙平頭分釐卡)≦30μm(一定要落實記錄，以作為品質追蹤依據) (RMK00619) . 3.出/入口鼓起≦0.5mm超出管制規格請TSD送RCL確認板形 (RMK00619) . 4.前處理皮膜Si=14±5 mg/m2於CC2品檢室Twin-X:NRC350-Si(SUS304)檢測 (RMK00619) . 5.其餘品質管制若無特別註明，則以對應的烤漆產品用途管制 (RMK00619) . 6.【捲取+套桶】出口一律 STAGGER 捲取，並使用比訂單寬度"加寬"的套桶（一般為"P"，超低光澤與印刷為"S"） (RMK00619) | 訂單:2511DCD011/002 TOL 無 <生產備註> 事項 |  | 訂單 2511DCD011/002 修改記錄如下: 20251204 16:58:29 (24025) 退火碼: >> S1, 用途碼: >> CIA008, 背面標示: >> C989, 訂單背面顏色(五碼): >> BW73Y, 背面漆膜厚: >> 12.5, 背面漆塗漆型式幾塗幾烤: >> 2, 鉻酸鹽: >> Z, 訂單厚度: >> 0.46, 訂單重: >> 25, 重量容許率(下限): >> 10, 重量容許率(上限): >> 10, 訂單寬度: >> 914, 鍍製方式: >> BC, 鋼捲內徑: >> 508, 鋼捲下限重: >> 4, 鋼捲上限重: >> 4.9, 壓花條件碼: >> -, 表面花紋: >> -, 綠色識別碼: >> -, 印刷輥號: >> -, 產品代碼: >> PPSUS, 皮膜碼: >> -, 單位別: >> M, 油品種類: >> Z, 塗油量: >> Z, 包裝代碼: >> A3 , 保護膜碼: >> -, 客戶試片取樣型式: >> -, 調質碼: >> S, 套筒碼: >> P , 規格: >> CSUS304-20, 製造標準: >> SYSCO, 表面處理劑種類: >> Z, 表面處理劑塗佈量: >> Z, 伸長率測試: >> N, 硬度測試碼: >> N, 抗拉強度測試: >> N, 降伏強度測試: >> N, 厚度變異: >> 0, 訂單正面顏色(五碼): >> 2Y730, 正面漆膜厚: >> 25, 正面漆塗漆型式幾塗幾烤: >> 2, 修邊碼: >> Y, 重量碼: >> AW, 鋼捲捲向: >> I, 鍍層碼: >> -, 20251205 11:13:40 (22030) 訂單重: 25 >> 20, | *:
PPSUS | 2511DCD011/003 |  |  | 1. PPSUS&PPAL 單位長度(M/T)要自己算完後修改 SOP內容。RD洗衣機外殼用可用 -0.04～0 去算 (OFP00649)-{.不符.} | 訂單:2511DCD011/003 CPL 無 <生產備註> 事項 | 訂單:2511DCD011/003 CR1 無 <生產備註> 事項 | 訂單:2511DCD011/003 CR2 無 <生產備註> 事項 | 訂單:2511DCD011/003 CG1 <生產備註> 事項如下 . 瓦形屋頂用 注意鍍層控制範圍：min=標準值，Max=標準值+30 (RMK00103) . 因成形性需求故鍍層量有上限管制，排程變換前後一顆分切請U3暫留，待產線確認鍍層量後再行處置。 (RMK00103) | 訂單:2511DCD011/003 CG2 <生產備註> 事項如下 . 瓦形屋頂用 注意鍍層控制範圍：min=標準值，Max=標準值+30 (RMK00103) . 因成形性需求故鍍層量有上限管制，排程變換前後一顆分切請U3暫留，待產線確認鍍層量後再行處置。 (RMK00103) | 訂單:2511DCD011/003 CC1 <生產備註> 事項如下 . 超低光澤產品,色差計塗佈量依據5+20U為基準。RYF89 以5+22U為基準。 (RMK00103) . 請出口人員貼上"請勿堆疊"紅色標簽. (RMK00103) . R字頭色碼因色差對膜厚極其敏感，MASS目標102%~115%之間. (RMK00103) . R字頭色碼塗佈量須在20U以上,不然會有白色點狀(繩紋),已被客戶訴賠. (RMK00103) . 捲起單位張力請加大至 5.5（有另行備註要求張力設定時，依另行備註需求設定）） (RMK00103) . 1.入口板厚以平凸分釐卡量測,其W/D距板邊10mm處量測 (RMK00619) . 2.入口急峻度≦0.7%，毛邊(雙平頭分釐卡)≦30μm(一定要落實記錄，以作為品質追蹤依據) (RMK00619) . 3.出/入口鼓起≦0.5mm超出管制規格請TSD送RCL確認板形 (RMK00619) . 4.前處理皮膜Si=14±5 mg/m2於CC2品檢室Twin-X:NRC350-Si(SUS304)檢測 (RMK00619) . 5.其餘品質管制若無特別註明，則以對應的烤漆產品用途管制 (RMK00619) . 6.【捲取+套桶】出口一律 STAGGER 捲取，並使用比訂單寬度"加寬"的套桶（一般為"P"，超低光澤與印刷為"S"） (RMK00619) | 訂單:2511DCD011/003 CC2 <生產備註> 事項如下 . 超低光澤產品,色差計塗佈量依據5+20U為基準。RYF89 以5+22U為基準。 (RMK00103) . 請出口人員貼上"請勿堆疊"紅色標簽. (RMK00103) . R字頭色碼因色差對膜厚極其敏感，MASS目標102%~115%之間. (RMK00103) . R字頭色碼塗佈量須在20U以上,不然會有白色點狀(繩紋),已被客戶訴賠. (RMK00103) . 1.入口板厚以平凸分釐卡量測,其W/D距板邊10mm處量測 (RMK00619) . 2.入口急峻度≦0.7%，毛邊(雙平頭分釐卡)≦30μm(一定要落實記錄，以作為品質追蹤依據) (RMK00619) . 3.出/入口鼓起≦0.5mm超出管制規格請TSD送RCL確認板形 (RMK00619) . 4.前處理皮膜Si=14±5 mg/m2於CC2品檢室Twin-X:NRC350-Si(SUS304)檢測 (RMK00619) . 5.其餘品質管制若無特別註明，則以對應的烤漆產品用途管制 (RMK00619) . 6.【捲取+套桶】出口一律 STAGGER 捲取，並使用比訂單寬度"加寬"的套桶（一般為"P"，超低光澤與印刷為"S"） (RMK00619) | 訂單:2511DCD011/003 RCL 無 <生產備註> 事項 | 訂單:2511DCD011/003 CCPK 無 <生產備註> 事項 | 訂單:2511DCD011/003 CGQC <品檢備註> 事項如下 . 瓦形屋頂用 注意鍍層控制範圍：min=標準值，Max=標準值+30 (RMK00103) | 訂單:2511DCD011/003 CCQC <品檢備註> 事項如下 . 超低光澤產品,色差計塗佈量依據5+20U為基準。RYF89 以5+22U為基準。 (RMK00103) . R字頭色碼因色差對膜厚極其敏感，MASS目標102%~115%之間. (RMK00103) . 1.入口板厚以平凸分釐卡量測,其W/D距板邊10mm處量測 (RMK00619) . 2.入口急峻度≦0.7%，毛邊(雙平頭分釐卡)≦30μm(一定要落實記錄，以作為品質追蹤依據) (RMK00619) . 3.出/入口鼓起≦0.5mm超出管制規格請TSD送RCL確認板形 (RMK00619) . 4.前處理皮膜Si=14±5 mg/m2於CC2品檢室Twin-X:NRC350-Si(SUS304)檢測 (RMK00619) . 5.其餘品質管制若無特別註明，則以對應的烤漆產品用途管制 (RMK00619) . 6.【捲取+套桶】出口一律 STAGGER 捲取，並使用比訂單寬度"加寬"的套桶（一般為"P"，超低光澤與印刷為"S"） (RMK00619) | 訂單:2511DCD011/003 TOL 無 <生產備註> 事項 |  | 訂單 2511DCD011/003 修改記錄如下: 20251205 11:13:43 (22030) 退火碼: >> S1, 用途碼: >> CIA008, 背面標示: >> C989, 訂單背面顏色(五碼): >> BW73Y, 背面漆膜厚: >> 12.5, 背面漆塗漆型式幾塗幾烤: >> 2, 鉻酸鹽: >> Z, 訂單厚度: >> 0.46, 訂單重: >> 20, 重量容許率(下限): >> 10, 重量容許率(上限): >> 10, 訂單寬度: >> 914, 鍍製方式: >> BC, 鋼捲內徑: >> 508, 鋼捲下限重: >> 4, 鋼捲上限重: >> 4.9, 壓花條件碼: >> -, 表面花紋: >> -, 綠色識別碼: >> -, 印刷輥號: >> -, 產品代碼: >> PPSUS, 皮膜碼: >> -, 單位別: >> M, 油品種類: >> Z, 塗油量: >> Z, 包裝代碼: >> A3 , 保護膜碼: >> -, 客戶試片取樣數量: >> 0, 客戶試片取樣型式: >> -, 調質碼: >> S, 套筒碼: >> S , 規格: >> CSUS304-20, 製造標準: >> SYSCO, 表面處理劑種類: >> Z, 表面處理劑塗佈量: >> Z, 伸長率測試: >> N, 硬度測試碼: >> N, 抗拉強度測試: >> N, 降伏強度測試: >> N, 厚度變異: >> 0, 訂單正面顏色(五碼): >> RYF89, 正面漆膜厚: >> 25, 正面漆塗漆型式幾塗幾烤: >> 2, 修邊碼: >> Y, 重量碼: >> AW, 鋼捲捲向: >> I, 鍍層碼: >> -, | *:
PPSUS | 2511DCD011/004 |  |  | 1. PPSUS&PPAL 單位長度(M/T)要自己算完後修改 SOP內容。RD洗衣機外殼用可用 -0.04～0 去算 (OFP00649)-{.不符.} | 訂單:2511DCD011/004 CPL 無 <生產備註> 事項 | 訂單:2511DCD011/004 CR1 無 <生產備註> 事項 | 訂單:2511DCD011/004 CR2 無 <生產備註> 事項 | 訂單:2511DCD011/004 CG1 無 <生產備註> 事項 | 訂單:2511DCD011/004 CG2 無 <生產備註> 事項 | 訂單:2511DCD011/004 CC1 <生產備註> 事項如下 . 1.入口板厚以平凸分釐卡量測,其W/D距板邊10mm處量測 (RMK00619) . 2.入口急峻度≦0.7%，毛邊(雙平頭分釐卡)≦30μm(一定要落實記錄，以作為品質追蹤依據) (RMK00619) . 3.出/入口鼓起≦0.5mm超出管制規格請TSD送RCL確認板形 (RMK00619) . 4.前處理皮膜Si=14±5 mg/m2於CC2品檢室Twin-X:NRC350-Si(SUS304)檢測 (RMK00619) . 5.其餘品質管制若無特別註明，則以對應的烤漆產品用途管制 (RMK00619) . 6.【捲取+套桶】出口一律 STAGGER 捲取，並使用比訂單寬度"加寬"的套桶（一般為"P"，超低光澤與印刷為"S"） (RMK00619) | 訂單:2511DCD011/004 CC2 <生產備註> 事項如下 . 1.入口板厚以平凸分釐卡量測,其W/D距板邊10mm處量測 (RMK00619) . 2.入口急峻度≦0.7%，毛邊(雙平頭分釐卡)≦30μm(一定要落實記錄，以作為品質追蹤依據) (RMK00619) . 3.出/入口鼓起≦0.5mm超出管制規格請TSD送RCL確認板形 (RMK00619) . 4.前處理皮膜Si=14±5 mg/m2於CC2品檢室Twin-X:NRC350-Si(SUS304)檢測 (RMK00619) . 5.其餘品質管制若無特別註明，則以對應的烤漆產品用途管制 (RMK00619) . 6.【捲取+套桶】出口一律 STAGGER 捲取，並使用比訂單寬度"加寬"的套桶（一般為"P"，超低光澤與印刷為"S"） (RMK00619) | 訂單:2511DCD011/004 RCL 無 <生產備註> 事項 | 訂單:2511DCD011/004 CCPK 無 <生產備註> 事項 | 訂單:2511DCD011/004 CGQC 無 <品檢備註> 事項 | 訂單:2511DCD011/004 CCQC <品檢備註> 事項如下 . 1.入口板厚以平凸分釐卡量測,其W/D距板邊10mm處量測 (RMK00619) . 2.入口急峻度≦0.7%，毛邊(雙平頭分釐卡)≦30μm(一定要落實記錄，以作為品質追蹤依據) (RMK00619) . 3.出/入口鼓起≦0.5mm超出管制規格請TSD送RCL確認板形 (RMK00619) . 4.前處理皮膜Si=14±5 mg/m2於CC2品檢室Twin-X:NRC350-Si(SUS304)檢測 (RMK00619) . 5.其餘品質管制若無特別註明，則以對應的烤漆產品用途管制 (RMK00619) . 6.【捲取+套桶】出口一律 STAGGER 捲取，並使用比訂單寬度"加寬"的套桶（一般為"P"，超低光澤與印刷為"S"） (RMK00619) | 訂單:2511DCD011/004 TOL 無 <生產備註> 事項 |  | 訂單 2511DCD011/004 修改記錄如下: 20251205 11:13:45 (22030) 退火碼: >> S1, 用途碼: >> CIA008, 背面標示: >> C989, 訂單背面顏色(五碼): >> BW73Y, 背面漆膜厚: >> 12.5, 背面漆塗漆型式幾塗幾烤: >> 2, 鉻酸鹽: >> Z, 訂單厚度: >> 0.46, 訂單重: >> 30, 重量容許率(下限): >> 10, 重量容許率(上限): >> 10, 訂單寬度: >> 914, 鍍製方式: >> BC, 鋼捲內徑: >> 508, 鋼捲下限重: >> 4, 鋼捲上限重: >> 4.9, 壓花條件碼: >> -, 表面花紋: >> -, 綠色識別碼: >> -, 印刷輥號: >> -, 產品代碼: >> PPSUS, 皮膜碼: >> -, 單位別: >> M, 油品種類: >> Z, 塗油量: >> Z, 包裝代碼: >> A3 , 保護膜碼: >> -, 客戶試片取樣數量: >> 0, 客戶試片取樣型式: >> -, 調質碼: >> S, 套筒碼: >> P , 規格: >> CSUS304-20, 製造標準: >> SYSCO, 表面處理劑種類: >> Z, 表面處理劑塗佈量: >> Z, 伸長率測試: >> N, 硬度測試碼: >> N, 抗拉強度測試: >> N, 降伏強度測試: >> N, 厚度變異: >> 0, 訂單正面顏色(五碼): >> 1G380, 正面漆膜厚: >> 25, 正面漆塗漆型式幾塗幾烤: >> 2, 修邊碼: >> Y, 重量碼: >> AW, 鋼捲捲向: >> I, 鍍層碼: >> -, | *:
PPSUS | 2511DCD011/005 |  |  | 1. PPSUS&PPAL 單位長度(M/T)要自己算完後修改 SOP內容。RD洗衣機外殼用可用 -0.04～0 去算 (OFP00649)-{.不符.} | 訂單:2511DCD011/005 CPL 無 <生產備註> 事項 | 訂單:2511DCD011/005 CR1 無 <生產備註> 事項 | 訂單:2511DCD011/005 CR2 無 <生產備註> 事項 | 訂單:2511DCD011/005 CG1 無 <生產備註> 事項 | 訂單:2511DCD011/005 CG2 無 <生產備註> 事項 | 訂單:2511DCD011/005 CC1 <生產備註> 事項如下 . 【抽氣量】白色系在CC1生產時,FINISH抽氣量請設定250,如生產中發生色差b值異常升高,請股長再加大抽氣量因應 (RMK00560) . 1.入口板厚以平凸分釐卡量測,其W/D距板邊10mm處量測 (RMK00619) . 2.入口急峻度≦0.7%，毛邊(雙平頭分釐卡)≦30μm(一定要落實記錄，以作為品質追蹤依據) (RMK00619) . 3.出/入口鼓起≦0.5mm超出管制規格請TSD送RCL確認板形 (RMK00619) . 4.前處理皮膜Si=14±5 mg/m2於CC2品檢室Twin-X:NRC350-Si(SUS304)檢測 (RMK00619) . 5.其餘品質管制若無特別註明，則以對應的烤漆產品用途管制 (RMK00619) . 6.【捲取+套桶】出口一律 STAGGER 捲取，並使用比訂單寬度"加寬"的套桶（一般為"P"，超低光澤與印刷為"S"） (RMK00619) | 訂單:2511DCD011/005 CC2 <生產備註> 事項如下 . 【抽氣量】白色系在CC1生產時,FINISH抽氣量請設定250,如生產中發生色差b值異常升高,請股長再加大抽氣量因應 (RMK00560) . 1.入口板厚以平凸分釐卡量測,其W/D距板邊10mm處量測 (RMK00619) . 2.入口急峻度≦0.7%，毛邊(雙平頭分釐卡)≦30μm(一定要落實記錄，以作為品質追蹤依據) (RMK00619) . 3.出/入口鼓起≦0.5mm超出管制規格請TSD送RCL確認板形 (RMK00619) . 4.前處理皮膜Si=14±5 mg/m2於CC2品檢室Twin-X:NRC350-Si(SUS304)檢測 (RMK00619) . 5.其餘品質管制若無特別註明，則以對應的烤漆產品用途管制 (RMK00619) . 6.【捲取+套桶】出口一律 STAGGER 捲取，並使用比訂單寬度"加寬"的套桶（一般為"P"，超低光澤與印刷為"S"） (RMK00619) | 訂單:2511DCD011/005 RCL 無 <生產備註> 事項 | 訂單:2511DCD011/005 CCPK 無 <生產備註> 事項 | 訂單:2511DCD011/005 CGQC 無 <品檢備註> 事項 | 訂單:2511DCD011/005 CCQC <品檢備註> 事項如下 . 1.入口板厚以平凸分釐卡量測,其W/D距板邊10mm處量測 (RMK00619) . 2.入口急峻度≦0.7%，毛邊(雙平頭分釐卡)≦30μm(一定要落實記錄，以作為品質追蹤依據) (RMK00619) . 3.出/入口鼓起≦0.5mm超出管制規格請TSD送RCL確認板形 (RMK00619) . 4.前處理皮膜Si=14±5 mg/m2於CC2品檢室Twin-X:NRC350-Si(SUS304)檢測 (RMK00619) . 5.其餘品質管制若無特別註明，則以對應的烤漆產品用途管制 (RMK00619) . 6.【捲取+套桶】出口一律 STAGGER 捲取，並使用比訂單寬度"加寬"的套桶（一般為"P"，超低光澤與印刷為"S"） (RMK00619) | 訂單:2511DCD011/005 TOL 無 <生產備註> 事項 |  | 訂單 2511DCD011/005 修改記錄如下: 20251205 11:13:47 (22030) 退火碼: >> S1, 用途碼: >> CIA008, 背面標示: >> C989, 訂單背面顏色(五碼): >> BW73Y, 背面漆膜厚: >> 12.5, 背面漆塗漆型式幾塗幾烤: >> 2, 鉻酸鹽: >> Z, 訂單厚度: >> 0.46, 訂單重: >> 50, 重量容許率(下限): >> 10, 重量容許率(上限): >> 10, 訂單寬度: >> 914, 鍍製方式: >> BC, 鋼捲內徑: >> 508, 鋼捲下限重: >> 4, 鋼捲上限重: >> 4.9, 壓花條件碼: >> -, 表面花紋: >> -, 綠色識別碼: >> -, 印刷輥號: >> -, 產品代碼: >> PPSUS, 皮膜碼: >> -, 單位別: >> M, 油品種類: >> Z, 塗油量: >> Z, 包裝代碼: >> A3 , 保護膜碼: >> -, 客戶試片取樣數量: >> 0, 客戶試片取樣型式: >> -, 調質碼: >> S, 套筒碼: >> P , 規格: >> CSUS304-20, 製造標準: >> SYSCO, 表面處理劑種類: >> Z, 表面處理劑塗佈量: >> Z, 伸長率測試: >> N, 硬度測試碼: >> N, 抗拉強度測試: >> N, 降伏強度測試: >> N, 厚度變異: >> 0, 訂單正面顏色(五碼): >> 1W080, 正面漆膜厚: >> 25, 正面漆塗漆型式幾塗幾烤: >> 2, 修邊碼: >> Y, 重量碼: >> AW, 鋼捲捲向: >> I, 鍍層碼: >> -, | *:
PPSUS | 2511DFD001/001 |  |  | 1. 只有燁聯不銹鋼不需指定烤漆線別，非燁聯底材需討論 (OFP00587)-{.不符.} 2. PPSUS&PPAL 單位長度(M/T)要自己算完後修改 SOP內容。RD洗衣機外殼用可用 -0.04～0 去算 (OFP00649)-{.不符.} | 訂單:2511DFD001/001 CPL 無 <生產備註> 事項 | 訂單:2511DFD001/001 CR1 無 <生產備註> 事項 | 訂單:2511DFD001/001 CR2 無 <生產備註> 事項 | 訂單:2511DFD001/001 CG1 無 <生產備註> 事項 | 訂單:2511DFD001/001 CG2 無 <生產備註> 事項 | 訂單:2511DFD001/001 CC1 <生產備註> 事項如下 . 【專案負責人】RD 陳柏廷 (RMK-E_CHIN) . 10. 出口品檢項目：加做「應變痕測試」：衝艾克森6mm觀察平板處有無應變痕。(判定參考缺陷樣本)，以及維持測試fluting test，頻率：1次/母鋼。 (RMK-E_CHIN) . 9. 此排程需要Fluting Test，張力整平機伸長率須設定0.04～0.06%。 (RMK-E_CHIN) . 8. 避免產生鑿痕：鋼捲限重≦3.5噸，出口鋼捲需打1條縱鋼帶(避免外圈滑出)，品檢鋼捲送RCL僅限外切(不可重捲跑過RCL)。 (RMK-E_CHIN) . 7. 雙面高光澤產品，出口收捲單位張力設定：≧4.9kg/mm2、Taper Ratio:0%。 (RMK-E_CHIN) . 6. 背面-面漆Clear：透明藍色，生產前準備再稀釋(不可提早稀釋)，黏度設定30-40秒(No.2B)，R塗裝，使用GF#75μ濾心+#250目鐵濾網，PMT為230±10℃。 (RMK-E_CHIN) . 5.正面-面漆Clear：透明色，生產前準備再稀釋(不可提早稀釋)，黏度設定30-40秒(No.2B)，R塗裝，使用孔目最小的濾心+#250目鐵濾網，PMT為230±10℃ (RMK-E_CHIN) . 4.3.背面-底漆：透明色(同面漆Primer)，生產前準備再稀釋(不可提早稀釋)，黏度設定40-55秒(No.7)，使用孔目最小的濾心+#250目鐵濾網，PMT為230±10℃。 (RMK-E_CHIN) . 4.2.使用孔目最小的濾心+#250目鐵濾網，PMT為230±10℃。生產時外添加P劑 0.1%(R&D當天提供)，請於生產前30分鐘前添加及均勻攪拌。 (RMK-E_CHIN) . 4.1.正面-底漆：透明色，生產前準備再稀釋(不可提早稀釋)，黏度設定30-40秒(No.7)，指定R塗裝， (RMK-E_CHIN) . 3. 線速度50mpm，不塗表調、不塗前處理劑。 (RMK-E_CHIN) . 2. 全程使用無毒製程與無毒專用設備(回流管、PUMP...)。 (RMK-E_CHIN) . 1. 指定遠龍不銹鋼No.4髮絲底板投入。鋼捲有襯紙，入口生產前需經過解紙作業。 (RMK-E_CHIN) . 1. 指定遠龍不銹鋼No.4髮絲底板投入。鋼捲有襯紙，入口生產前需經過解紙作業。 (RMK00687) . 2. 全程使用無毒製程與無毒專用設備(回流管、PUMP...)。 (RMK00687) . 3. 線速度50mpm，不塗表調、不塗前處理劑。 (RMK00687) . 4. 正面-底漆：透明色，生產前準備再稀釋(不可提早稀釋)，黏度設定30-40秒(No.2B)，指定R塗裝，使用孔目最小的濾心+ #300目鐵濾網，PMT為230±10℃。 (RMK00687) . 5. 正面-面漆Clear：透明色，生產前準備再稀釋(不可提早稀釋)，黏度設定30-40秒(No.2B)，R塗裝，使用孔目最小的濾心+#300目鐵濾網，PMT為230±10℃。 (RMK00687) . 4.1.A). 背面-底漆：透明色(同面漆Primer)，生產前準備再稀釋(不可提早稀釋) (RMK00687) . 4.1.B).黏度設定40-55秒(No.2B)，使用孔目最小的濾心+ #300目鐵濾網，PMT為230±10℃ (RMK00687) . 5.1.A).背面-面漆Clear：透明藍色，生產前準備再稀釋(不可提早稀釋) (RMK00687) . 5.1.B).黏度設定30-40秒(No.2B)，R塗裝，使用GF#75μ濾心+ #300目鐵濾網，PMT為230±10℃。 (RMK00687) . 6. 雙面高光澤產品, 出口收捲單位張力設定：≧4.9kg/mm2、Taper Ratio:0%。 (RMK00687) . 7. 避免產生鑿痕：鋼捲限重≦3.5噸，出口鋼捲需打1條縱鋼帶(避免外圈滑出)，品檢鋼捲送RCL僅限外切(不可重捲跑過RCL)。 (RMK00687) . 8. 此排程需要 Fluting Test，張力整平機伸長率須設定0.04～0.06%。 (RMK00687) . 9. 出口品檢項目：加做「應變痕測試」：衝艾克森6mm觀察平板處有無應變痕。(判定參考缺陷樣本)，以及維持測試 flutting test，頻率：1次/母鋼。 (RMK00687) . 10. 無毒元素(Cr)檢測：測試與記錄正面/背面的烤漆成品以及底板(無塗漆)的數值。 (RMK00687) . 11. 依研發處CCL出口放行標準6.0版松下不銹鋼洗衣機外殼(無毒)試驗項目。 (RMK00687) . 12. CC2若生產過程有T/L打開的情形，務必通知品檢做紀錄，必須經過切除或重整後才能放行 (RMK00687) . 13. 貼紅色禁止疊放。 (RMK00687) | 訂單:2511DFD001/001 CC2 <生產備註> 事項如下 . 【專案負責人】RD 陳柏廷 (RMK-E_CHIN) . 10. 出口品檢項目：加做「應變痕測試」：衝艾克森6mm觀察平板處有無應變痕。(判定參考缺陷樣本)，以及維持測試fluting test，頻率：1次/母鋼。 (RMK-E_CHIN) . 9. 此排程需要Fluting Test，張力整平機伸長率須設定0.04～0.06%。 (RMK-E_CHIN) . 8. 避免產生鑿痕：鋼捲限重≦3.5噸，出口鋼捲需打1條縱鋼帶(避免外圈滑出)，品檢鋼捲送RCL僅限外切(不可重捲跑過RCL)。 (RMK-E_CHIN) . 7. 雙面高光澤產品，出口收捲單位張力設定：≧4.9kg/mm2、Taper Ratio:0%。 (RMK-E_CHIN) . 6. 背面-面漆Clear：透明藍色，生產前準備再稀釋(不可提早稀釋)，黏度設定30-40秒(No.2B)，R塗裝，使用GF#75μ濾心+#250目鐵濾網，PMT為230±10℃。 (RMK-E_CHIN) . 5.正面-面漆Clear：透明色，生產前準備再稀釋(不可提早稀釋)，黏度設定30-40秒(No.2B)，R塗裝，使用孔目最小的濾心+#250目鐵濾網，PMT為230±10℃ (RMK-E_CHIN) . 4.3.背面-底漆：透明色(同面漆Primer)，生產前準備再稀釋(不可提早稀釋)，黏度設定40-55秒(No.7)，使用孔目最小的濾心+#250目鐵濾網，PMT為230±10℃。 (RMK-E_CHIN) . 4.2.使用孔目最小的濾心+#250目鐵濾網，PMT為230±10℃。生產時外添加P劑 0.1%(R&D當天提供)，請於生產前30分鐘前添加及均勻攪拌。 (RMK-E_CHIN) . 4.1.正面-底漆：透明色，生產前準備再稀釋(不可提早稀釋)，黏度設定30-40秒(No.7)，指定R塗裝， (RMK-E_CHIN) . 3. 線速度50mpm，不塗表調、不塗前處理劑。 (RMK-E_CHIN) . 2. 全程使用無毒製程與無毒專用設備(回流管、PUMP...)。 (RMK-E_CHIN) . 1. 指定遠龍不銹鋼No.4髮絲底板投入。鋼捲有襯紙，入口生產前需經過解紙作業。 (RMK-E_CHIN) . 1. 指定遠龍不銹鋼No.4髮絲底板投入。鋼捲有襯紙，入口生產前需經過解紙作業。 (RMK00687) . 2. 全程使用無毒製程與無毒專用設備(回流管、PUMP...)。 (RMK00687) . 3. 線速度50mpm，不塗表調、不塗前處理劑。 (RMK00687) . 4. 正面-底漆：透明色，生產前準備再稀釋(不可提早稀釋)，黏度設定30-40秒(No.2B)，指定R塗裝，使用孔目最小的濾心+ #300目鐵濾網，PMT為230±10℃。 (RMK00687) . 5. 正面-面漆Clear：透明色，生產前準備再稀釋(不可提早稀釋)，黏度設定30-40秒(No.2B)，R塗裝，使用孔目最小的濾心+#300目鐵濾網，PMT為230±10℃。 (RMK00687) . 4.1.A). 背面-底漆：透明色(同面漆Primer)，生產前準備再稀釋(不可提早稀釋) (RMK00687) . 4.1.B).黏度設定40-55秒(No.2B)，使用孔目最小的濾心+ #300目鐵濾網，PMT為230±10℃ (RMK00687) . 5.1.A).背面-面漆Clear：透明藍色，生產前準備再稀釋(不可提早稀釋) (RMK00687) . 5.1.B).黏度設定30-40秒(No.2B)，R塗裝，使用GF#75μ濾心+ #300目鐵濾網，PMT為230±10℃。 (RMK00687) . 6. 雙面高光澤產品, 出口收捲單位張力設定：≧4.9kg/mm2、Taper Ratio:0%。 (RMK00687) . 7. 避免產生鑿痕：鋼捲限重≦3.5噸，出口鋼捲需打1條縱鋼帶(避免外圈滑出)，品檢鋼捲送RCL僅限外切(不可重捲跑過RCL)。 (RMK00687) . 8. 此排程需要 Fluting Test，張力整平機伸長率須設定0.04～0.06%。 (RMK00687) . 9. 出口品檢項目：加做「應變痕測試」：衝艾克森6mm觀察平板處有無應變痕。(判定參考缺陷樣本)，以及維持測試 flutting test，頻率：1次/母鋼。 (RMK00687) . 10. 無毒元素(Cr)檢測：測試與記錄正面/背面的烤漆成品以及底板(無塗漆)的數值。 (RMK00687) . 11. 依研發處CCL出口放行標準6.0版松下不銹鋼洗衣機外殼(無毒)試驗項目。 (RMK00687) . 12. CC2若生產過程有T/L打開的情形，務必通知品檢做紀錄，必須經過切除或重整後才能放行 (RMK00687) . 13. 貼紅色禁止疊放。 (RMK00687) | 訂單:2511DFD001/001 RCL 無 <生產備註> 事項 | 訂單:2511DFD001/001 CCPK 無 <生產備註> 事項 | 訂單:2511DFD001/001 CGQC 無 <品檢備註> 事項 | 訂單:2511DFD001/001 CCQC <品檢備註> 事項如下 . 1. 指定遠龍不銹鋼No.4髮絲底板投入。鋼捲有襯紙，入口生產前需經過解紙作業。 (RMK00687) . 2. 全程使用無毒製程與無毒專用設備(回流管、PUMP...)。 (RMK00687) . 3. 線速度50mpm，不塗表調、不塗前處理劑。 (RMK00687) . 4. 正面-底漆：透明色，生產前準備再稀釋(不可提早稀釋)，黏度設定30-40秒(No.2B)，指定R塗裝，使用孔目最小的濾心+ #300目鐵濾網，PMT為230±10℃。 (RMK00687) . 5. 正面-面漆Clear：透明色，生產前準備再稀釋(不可提早稀釋)，黏度設定30-40秒(No.2B)，R塗裝，使用孔目最小的濾心+#300目鐵濾網，PMT為230±10℃。 (RMK00687) . 4.1.A). 背面-底漆：透明色(同面漆Primer)，生產前準備再稀釋(不可提早稀釋) (RMK00687) . 4.1.B).黏度設定40-55秒(No.2B)，使用孔目最小的濾心+ #300目鐵濾網，PMT為230±10℃ (RMK00687) . 5.1.A).背面-面漆Clear：透明藍色，生產前準備再稀釋(不可提早稀釋) (RMK00687) . 5.1.B).黏度設定30-40秒(No.2B)，R塗裝，使用GF#75μ濾心+ #300目鐵濾網，PMT為230±10℃。 (RMK00687) . 6. 雙面高光澤產品, 出口收捲單位張力設定：≧4.9kg/mm2、Taper Ratio:0%。 (RMK00687) . 7. 避免產生鑿痕：鋼捲限重≦3.5噸，出口鋼捲需打1條縱鋼帶(避免外圈滑出)，品檢鋼捲送RCL僅限外切(不可重捲跑過RCL)。 (RMK00687) . 8. 此排程需要 Fluting Test，張力整平機伸長率須設定0.04～0.06%。 (RMK00687) . 9. 出口品檢項目：加做「應變痕測試」：衝艾克森6mm觀察平板處有無應變痕。(判定參考缺陷樣本)，以及維持測試 flutting test，頻率：1次/母鋼。 (RMK00687) . 10. 無毒元素(Cr)檢測：測試與記錄正面/背面的烤漆成品以及底板(無塗漆)的數值。 (RMK00687) . 11. 依研發處CCL出口放行標準6.0版松下不銹鋼洗衣機外殼(無毒)試驗項目。 (RMK00687) . 12. CC2若生產過程有T/L打開的情形，務必通知品檢做紀錄，必須經過切除或重整後才能放行 (RMK00687) . 13. 貼紅色禁止疊放。 (RMK00687) | 訂單:2511DFD001/001 TOL 無 <生產備註> 事項 | 1. 指定遠龍不銹鋼No.4髮絲底板投入。鋼捲有襯紙，入口生產前需經過解紙作業。^^/CC1/CC2/ <<.E_CHIN 2025/09/08 09:47.>> 2. 全程使用無毒製程與無毒專用設備(回流管、PUMP...)。^^/CC1/CC2/ <<.E_CHIN 2025/09/08 09:47.>> 3. 線速度50mpm，不塗表調、不塗前處理劑。^^/CC1/CC2/ <<.E_CHIN 2025/09/08 09:48.>> 4.1.正面-底漆：透明色，生產前準備再稀釋(不可提早稀釋)，黏度設定30-40秒(No.7)，指定R塗裝，^^/CC1/CC2/ <<.E_CHIN 2025/09/08 09:48.>> 4.2.使用孔目最小的濾心+#250目鐵濾網，PMT為230±10℃。生產時外添加P劑 0.1%(R&D當天提供)，請於生產前30分鐘前添加及均勻攪拌。^^/CC1/CC2/ <<.E_CHIN 2025/09/08 09:49.>> 4.3.背面-底漆：透明色(同面漆Primer)，生產前準備再稀釋(不可提早稀釋)，黏度設定40-55秒(No.7)，使用孔目最小的濾心+#250目鐵濾網，PMT為230±10℃。^^/CC1/CC2/ <<.E_CHIN 2025/09/08 09:49.>> 5.正面-面漆Clear：透明色，生產前準備再稀釋(不可提早稀釋)，黏度設定30-40秒(No.2B)，R塗裝，使用孔目最小的濾心+#250目鐵濾網，PMT為230±10℃^^/CC1/CC2/ <<.E_CHIN 2025/09/08 09:50.>> 6. 背面-面漆Clear：透明藍色，生產前準備再稀釋(不可提早稀釋)，黏度設定30-40秒(No.2B)，R塗裝，使用GF#75μ濾心+#250目鐵濾網，PMT為230±10℃。^^/CC1/CC2/ <<.E_CHIN 2025/09/08 09:50.>> 7. 雙面高光澤產品，出口收捲單位張力設定：≧4.9kg/mm2、Taper Ratio:0%。^^/CC1/CC2/ <<.E_CHIN 2025/09/08 09:51.>> 8. 避免產生鑿痕：鋼捲限重≦3.5噸，出口鋼捲需打1條縱鋼帶(避免外圈滑出)，品檢鋼捲送RCL僅限外切(不可重捲跑過RCL)。^^/CC1/CC2/ <<.E_CHIN 2025/09/08 09:52.>> 9. 此排程需要Fluting Test，張力整平機伸長率須設定0.04～0.06%。^^/CC1/CC2/ <<.E_CHIN 2025/09/08 09:52.>> 10. 出口品檢項目：加做「應變痕測試」：衝艾克森6mm觀察平板處有無應變痕。(判定參考缺陷樣本)，以及維持測試fluting test，頻率：1次/母鋼。^^/CC1/CC2/ <<.E_CHIN 2025/09/08 09:53.>> 【專案負責人】RD 陳柏廷^^/CC1/CC2/ <<.E_CHIN 2025/09/08 09:59.>> | 訂單 2511DFD001/001 修改記錄如下: 20250902 15:11:27 (93025) 退火碼: >> S1, 用途碼: >> CIC033, 背面標示: >> S000, 訂單背面顏色(五碼): >> BLF1Z, 背面漆膜厚: >> NOM, 背面漆塗漆型式幾塗幾烤: >> 2, 鉻酸鹽: >> Z, 訂單厚度: >> 0.6, 訂單重: >> 100, 重量容許率(下限): >> 10, 重量容許率(上限): >> 10, 訂單寬度: >> 870, 鍍製方式: >> BC, 鋼捲內徑: >> 508, 鋼捲下限重: >> 2.5, 鋼捲上限重: >> 3.5, 壓花條件碼: >> -, 表面花紋: >> -, 綠色識別碼: >> R2, 印刷輥號: >> -, 產品代碼: >> PPSUS, 皮膜碼: >> -, 單位別: >> M, 油品種類: >> Z, 塗油量: >> Z, 包裝代碼: >> S5 , 保護膜碼: >> -, 客戶試片取樣型式: >> -, 調質碼: >> S, 套筒碼: >> K , 規格: >> CSUS430-20, 製造標準: >> SYSCO, 表面處理劑種類: >> Z, 表面處理劑塗佈量: >> Z, 伸長率測試: >> Y, 硬度測試碼: >> Y, 抗拉強度測試: >> Y, 降伏強度測試: >> Y, 訂單正面顏色(五碼): >> AE211, 正面漆膜厚: >> NOM, 正面漆塗漆型式幾塗幾烤: >> 2, 修邊碼: >> Y, 重量碼: >> AW, 鋼捲捲向: >> O, 鍍層碼: >> -, | *:
PPGI | 2511DFD002/001 |  | 1. 因機械性質與加工成型問題, HRD3材質其軋延率需≧70% (OFP00143)-{.不符.} | 1. 因機械性質與加工成型問題, HRD3材質其軋延率需≧70% (OFP00143)-{.不符.} 2. DQ 料針對 JIS CNS SYSCO 底材規格請重算重抓提醒 (OFP00346)-{.不符.} 3. 【提醒】！本單為直立式包裝，嚴禁鍍鋅或烤漆後以STAGGER捲取 (OFP00451)-{.不符.} 4. 【提醒 審單人員】CR≧0.6 要於烤漆備註調降 PMT等相關。★KP抗塵PVDF不受此限 (OFP00509)-{.不符.} 5. ★厚度0.9以下DQ CR1修邊寬度+9,CR2修邊寬度+8MM；厚度0.9以上(含)CR1:CR2= +8 :+7.5->重審記得改★ (OFP00527)-{.不符.} | 訂單:2511DFD002/001 CPL <生產備註> 事項如下 . 【專案負責人】RD 黃焰宏 課長 (RMK-E_CHIN) . 2.線速度維持100mpm生產，避免板偏造成修邊大小邊的狀況 (RMK-E_CHIN) . 1.修邊刀換刀之後，排在前5顆左右生產，注意修邊刀的間隙調整 (RMK-E_CHIN) . 此規格為 HRD3/HRD3N 熱軋原料,請 CPL 注意修邊狀況. (RMK00042) . 請CPL確認修邊寬度, 如超過熱軋寬度則降速生產, 以防止板偏殘剪與局部未修邊. (RMK00189) . 除HGI/ HGL 訂單邊緣不噴油. 其餘皆側緣噴油 (RMK00285) | 訂單:2511DFD002/001 CR1 <生產備註> 事項如下 . 【專案負責人】RD 黃焰宏 課長 (RMK-E_CHIN) . 1.軋延最末 3 Pass降速到500mpm生產，降低鋸齒邊發生機率 (RMK-E_CHIN) . 生產材質為DQ料,MILL可生產為小邊波, 但CGL不接受大邊波與中波.-請注意! (RMK00042) . DQ 產品 冷軋產出寬度 , 超寬 ≦ 3 mm 時請寫品質通報單後放行 (RMK00042) . 每組工輥生產之第一顆鋼捲, 檢查振動輥痕或砂輪痕 (RMK00307) . 軋延 DQ 材質鋼捲時，每 PASS 線速度最大 600 mpm (降低邊緣鋸齒狀程度) (RMK00385) | 訂單:2511DFD002/001 CR2 <生產備註> 事項如下 . 【專案負責人】RD 黃焰宏 課長 (RMK-E_CHIN) . 1.軋延最末 3 Pass降速到500mpm生產，降低鋸齒邊發生機率 (RMK-E_CHIN) . 生產材質為DQ料,MILL可生產為小邊波, 但CGL不接受大邊波與中波.-請注意! (RMK00042) . DQ 產品 冷軋產出寬度 , 超寬 ≦ 3 mm 時請寫品質通報單後放行 (RMK00042) . 每組工輥生產之第一顆鋼捲, 檢查振動輥痕或砂輪痕 (RMK00307) . 軋延 DQ 材質鋼捲時，每 PASS 線速度最大 600 mpm (降低邊緣鋸齒狀程度) (RMK00385) | 訂單:2511DFD002/001 CG1 <生產備註> 事項如下 . 【專案負責人】RD 黃焰宏 課長 (RMK-E_CHIN) . 2.外觀品質管制標準同 "洗衣機外殼"用途。 (RMK-E_CHIN) . 1.7.Nozzle壓力0.30~0.40kg/cm2 ，目標值0.34 kg/cm2 (由各股自行調整避免點狀凹痕發生) (RMK-E_CHIN) . 1.6.T/L伸長率≧0.3% (RMK-E_CHIN) . 1.5.SKP伸長率≦1.0% , RF 100噸以下(INC由各股自行調整避免邊緣調質不佳) (RMK-E_CHIN) . 1.4.POT張力降至標準的60%(由各股自行調整避免絞痕發生) (RMK-E_CHIN) . 1.3. RTF板溫830 ±10℃ (RMK-E_CHIN) . 1.2.CG2線速度設定: 有退火時間需求，目標75mpm (由各股自行調整避免缺陷發生) (RMK-E_CHIN) . 1.1.SKP:下工輥Ra:0.5-0.8μ，上工輥Ra:0.5-0.8μ (RMK-E_CHIN) . 1. 產品機械性質有特殊要求，製程條件如下: (RMK-E_CHIN) | 訂單:2511DFD002/001 CG2 <生產備註> 事項如下 . 【專案負責人】RD 黃焰宏 課長 (RMK-E_CHIN) . 2.外觀品質管制標準同 "洗衣機外殼"用途。 (RMK-E_CHIN) . 1.7.Nozzle壓力0.30~0.40kg/cm2 ，目標值0.34 kg/cm2 (由各股自行調整避免點狀凹痕發生) (RMK-E_CHIN) . 1.6.T/L伸長率≧0.3% (RMK-E_CHIN) . 1.5.SKP伸長率≦1.0% , RF 100噸以下(INC由各股自行調整避免邊緣調質不佳) (RMK-E_CHIN) . 1.4.POT張力降至標準的60%(由各股自行調整避免絞痕發生) (RMK-E_CHIN) . 1.3. RTF板溫830 ±10℃ (RMK-E_CHIN) . 1.2.CG2線速度設定: 有退火時間需求，目標75mpm (由各股自行調整避免缺陷發生) (RMK-E_CHIN) . 1.1.SKP:下工輥Ra:0.5-0.8μ，上工輥Ra:0.5-0.8μ (RMK-E_CHIN) . 1. 產品機械性質有特殊要求，製程條件如下: (RMK-E_CHIN) | 訂單:2511DFD002/001 CC1 <生產備註> 事項如下 . 【專案負責人】RD 黃焰宏 課長 (RMK-E_CHIN) . 9. 外觀(板面顆粒...等)請參照「松下洗衣機外殼PCM」管制標準放行。 (RMK-E_CHIN) . 8. 出口品檢項目：加做「應變痕測試」: 衝艾克森6mm觀察平板處有無應變痕 (判定參考缺陷樣本), 以及維持測試 fluting test，頻率: 1次/母鋼。 (RMK-E_CHIN) . 7. 塗裝板面外觀管制:客戶針對正面繩紋有特別要求，面漆膜厚請管制100±10% (請參照編號430-S037:滾筒洗衣機PCM(低光閃黑) 塗裝板面外觀上、下限板) (RMK-E_CHIN) . 6.此排程需要 Fluting Test ,張力整平機伸長率須設定0.04～0.06%。 (RMK-E_CHIN) . 5. 背面面漆BYF712使用CP#75μ濾心，使用No.2 thinner，粘度勿低於30秒。 (RMK-E_CHIN) . 4.4.NO.2 head參考塗裝條件R-塗裝:APR 轉速160% /PUR壓力500KG/PUR轉速80%/黏度50秒 (RMK-E_CHIN) . 4.3. NO.1 head參考塗裝條件N-塗裝:APR 轉速100% /PUR壓力300KG/PUR轉速20%/黏度50秒 (RMK-E_CHIN) . 4.2.Thinner為NO.2B，黏度待R&D人員到場再行調整，使用#150鐵濾網，PMT為232±10℃。 (RMK-E_CHIN) . 4.1.面漆：ASY812採wet on wet塗裝(金屬漆單輥塗裝易產生塗裝輥痕)， (RMK-E_CHIN) . 3.2.生產時添加A劑 0.2% (R&D當天提供)，請於生產前30分鐘前添加及均勻攪拌。 (RMK-E_CHIN) . 3.1. 底漆：1PEF22採wet on wet塗裝，Thinner為NO.2B，黏度設定35~42秒，使用CP#75μ濾心+ #250鐵濾網，PMT為230±10℃， (RMK-E_CHIN) . 2. 線速度50mpm。 (RMK-E_CHIN) . 1. GI底材請使用表調&無毒前處理,使用無毒專用設備(回流管、PUMP...)。 (RMK-E_CHIN) . 【PMT】1.1.因為CR厚0.764 mm，TOP 標準PMT以231℃去計算 (RMK-E_CHIN) . 因進位問題 BYF71 9u 手動計算 170.1基本檔設定170，批次檔電腦自動進位為175。于此聲明生產與相關檢測 塗佈量以170 為標準 (RMK00466) . 【捲取】注意！本單為直立式包裝。禁用STAGGER捲取送包裝！送RCL重處理例外。 (RMK00512) . 【PMT】1.2.CC2計算完後面漆每個ZONE 爐溫各降8℃為最終爐溫 (RMK00568) . 【PMT】1.3.CC2因爐溫各降8℃為最終爐溫，請股長於TEST時 確實量測板溫 (RMK00568) . 【PMT】1.4.若發現PMT不足，請上調ZONE溫度並回饋工程師 (RMK00568) . 【PMT】1.5.品檢注意！因標準PMT有下修請注意MEK測試 (RMK00568) . 【PMT】1.6.厚板少生產，請領班量測板溫並記錄之 (RMK00568) | 訂單:2511DFD002/001 CC2 <生產備註> 事項如下 . 【專案負責人】RD 黃焰宏 課長 (RMK-E_CHIN) . 9. 外觀(板面顆粒...等)請參照「松下洗衣機外殼PCM」管制標準放行。 (RMK-E_CHIN) . 8. 出口品檢項目：加做「應變痕測試」: 衝艾克森6mm觀察平板處有無應變痕 (判定參考缺陷樣本), 以及維持測試 fluting test，頻率: 1次/母鋼。 (RMK-E_CHIN) . 7. 塗裝板面外觀管制:客戶針對正面繩紋有特別要求，面漆膜厚請管制100±10% (請參照編號430-S037:滾筒洗衣機PCM(低光閃黑) 塗裝板面外觀上、下限板) (RMK-E_CHIN) . 6.此排程需要 Fluting Test ,張力整平機伸長率須設定0.04～0.06%。 (RMK-E_CHIN) . 5. 背面面漆BYF712使用CP#75μ濾心，使用No.2 thinner，粘度勿低於30秒。 (RMK-E_CHIN) . 4.4.NO.2 head參考塗裝條件R-塗裝:APR 轉速160% /PUR壓力500KG/PUR轉速80%/黏度50秒 (RMK-E_CHIN) . 4.3. NO.1 head參考塗裝條件N-塗裝:APR 轉速100% /PUR壓力300KG/PUR轉速20%/黏度50秒 (RMK-E_CHIN) . 4.2.Thinner為NO.2B，黏度待R&D人員到場再行調整，使用#150鐵濾網，PMT為232±10℃。 (RMK-E_CHIN) . 4.1.面漆：ASY812採wet on wet塗裝(金屬漆單輥塗裝易產生塗裝輥痕)， (RMK-E_CHIN) . 3.2.生產時添加A劑 0.2% (R&D當天提供)，請於生產前30分鐘前添加及均勻攪拌。 (RMK-E_CHIN) . 3.1. 底漆：1PEF22採wet on wet塗裝，Thinner為NO.2B，黏度設定35~42秒，使用CP#75μ濾心+ #250鐵濾網，PMT為230±10℃， (RMK-E_CHIN) . 2. 線速度50mpm。 (RMK-E_CHIN) . 1. GI底材請使用表調&無毒前處理,使用無毒專用設備(回流管、PUMP...)。 (RMK-E_CHIN) . 【PMT】1.1.因為CR厚0.764 mm，TOP 標準PMT以231℃去計算 (RMK-E_CHIN) . 20120627晨會決議 CC2生產 PPGI 時請使用表調 (RMK00191) . 因進位問題 BYF71 9u 手動計算 170.1基本檔設定170，批次檔電腦自動進位為175。于此聲明生產與相關檢測 塗佈量以170 為標準 (RMK00466) . 【捲取】注意！本單為直立式包裝。禁用STAGGER捲取送包裝！送RCL重處理例外。 (RMK00512) . 【PMT】1.2.CC2計算完後面漆每個ZONE 爐溫各降8℃為最終爐溫 (RMK00568) . 【PMT】1.3.CC2因爐溫各降8℃為最終爐溫，請股長於TEST時 確實量測板溫 (RMK00568) . 【PMT】1.4.若發現PMT不足，請上調ZONE溫度並回饋工程師 (RMK00568) . 【PMT】1.5.品檢注意！因標準PMT有下修請注意MEK測試 (RMK00568) . 【PMT】1.6.厚板少生產，請領班量測板溫並記錄之 (RMK00568) | 訂單:2511DFD002/001 RCL <生產備註> 事項如下 . 【捲取】注意！本單為直立式包裝。禁用STAGGER捲取送包裝！送RCL重處理例外。 (RMK00512) | 訂單:2511DFD002/001 CCPK 無 <生產備註> 事項 | 訂單:2511DFD002/001 CGQC 無 <品檢備註> 事項 | 訂單:2511DFD002/001 CCQC <品檢備註> 事項如下 . 【PMT】1.1.因為CR厚0.764 mm，TOP 標準PMT以231℃去計算 (RMK-E_CHIN) . 因進位問題 BYF71 9u 手動計算 170.1基本檔設定170，批次檔電腦自動進位為175。于此聲明生產與相關檢測 塗佈量以170 為標準 (RMK00466) . 【捲取】注意！本單為直立式包裝。禁用STAGGER捲取送包裝！送RCL重處理例外。 (RMK00512) . 【PMT】1.2.CC2計算完後面漆每個ZONE 爐溫各降8℃為最終爐溫 (RMK00568) . 【PMT】1.3.CC2因爐溫各降8℃為最終爐溫，請股長於TEST時 確實量測板溫 (RMK00568) . 【PMT】1.4.若發現PMT不足，請上調ZONE溫度並回饋工程師 (RMK00568) . 【PMT】1.5.品檢注意！因標準PMT有下修請注意MEK測試 (RMK00568) . 【PMT】1.6.厚板少生產，請領班量測板溫並記錄之 (RMK00568) | 訂單:2511DFD002/001 TOL 無 <生產備註> 事項 | 【PMT】1.1.因為CR厚0.764 mm，TOP 標準PMT以231℃去計算^^/CC1/CC2/CCQC/^^ <<.E_CHIN 2025/09/22 10:58.>> 1.修邊刀換刀之後，排在前5顆左右生產，注意修邊刀的間隙調整^^/CPL/ <<.E_CHIN 2025/09/22 10:58.>> 2.線速度維持100mpm生產，避免板偏造成修邊大小邊的狀況^^/CPL/ <<.E_CHIN 2025/09/22 10:59.>> 1.軋延最末 3 Pass降速到500mpm生產，降低鋸齒邊發生機率^^/CR1/CR2/ <<.E_CHIN 2025/09/22 10:59.>> 1. 產品機械性質有特殊要求，製程條件如下:^^/CG1/CG2/ <<.E_CHIN 2025/09/22 11:07.>> 1.1.SKP:下工輥Ra:0.5-0.8μ，上工輥Ra:0.5-0.8μ^^/CG1/CG2/ <<.E_CHIN 2025/09/22 11:17.>> 1.2.CG2線速度設定: 有退火時間需求，目標75mpm (由各股自行調整避免缺陷發生)^^/CG1/CG2/ <<.E_CHIN 2025/09/22 11:17.>> 1.3. RTF板溫830 ±10℃^^/CG1/CG2/ <<.E_CHIN 2025/09/22 11:09.>> 1.4.POT張力降至標準的60%(由各股自行調整避免絞痕發生)^^/CG1/CG2/ <<.E_CHIN 2025/09/22 11:09.>> 1.5.SKP伸長率≦1.0% , RF 100噸以下(INC由各股自行調整避免邊緣調質不佳)^^/CG1/CG2/ <<.E_CHIN 2025/09/22 11:10.>> 1.6.T/L伸長率≧0.3%^^/CG1/CG2/ <<.E_CHIN 2025/09/22 11:11.>> 1.7.Nozzle壓力0.30~0.40kg/cm2 ，目標值0.34 kg/cm2 (由各股自行調整避免點狀凹痕發生)^^/CG1/CG2/ <<.E_CHIN 2025/09/22 11:11.>> 2.外觀品質管制標準同 "洗衣機外殼"用途。^^/CG1/CG2/ <<.E_CHIN 2025/09/22 11:11.>> 1. GI底材請使用表調&無毒前處理,使用無毒專用設備(回流管、PUMP...)。^^/CC1/CC2/ <<.E_CHIN 2025/09/22 11:12.>> 2. 線速度50mpm。^^/CC1/CC2/ <<.E_CHIN 2025/09/22 11:12.>> 3.1. 底漆：1PEF22採wet on wet塗裝，Thinner為NO.2B，黏度設定35~42秒，使用CP#75μ濾心+ #250鐵濾網，PMT為230±10℃，^^/CC1/CC2/ <<.E_CHIN 2025/09/22 11:13.>> 3.2.生產時添加A劑 0.2% (R&D當天提供)，請於生產前30分鐘前添加及均勻攪拌。^^/CC1/CC2/ <<.E_CHIN 2025/09/22 11:13.>> 4.1.面漆：ASY812採wet on wet塗裝(金屬漆單輥塗裝易產生塗裝輥痕)，^^/CC1/CC2/ <<.E_CHIN 2025/09/22 11:14.>> 4.2.Thinner為NO.2B，黏度待R&D人員到場再行調整，使用#150鐵濾網，PMT為232±10℃。^^/CC1/CC2/ <<.E_CHIN 2025/09/22 11:14.>> 4.3. NO.1 head參考塗裝條件N-塗裝:APR 轉速100% /PUR壓力300KG/PUR轉速20%/黏度50秒^^/CC1/CC2/ <<.E_CHIN 2025/09/22 11:15.>> 4.4.NO.2 head參考塗裝條件R-塗裝:APR 轉速160% /PUR壓力500KG/PUR轉速80%/黏度50秒^^/CC1/CC2/ <<.E_CHIN 2025/09/22 11:16.>> 5. 背面面漆BYF712使用CP#75μ濾心，使用No.2 thinner，粘度勿低於30秒。^^/CC1/CC2/ <<.E_CHIN 2025/09/22 11:16.>> 6.此排程需要 Fluting Test ,張力整平機伸長率須設定0.04～0.06%。^^/CC1/CC2/ <<.E_CHIN 2025/09/22 11:16.>> 7. 塗裝板面外觀管制:客戶針對正面繩紋有特別要求，面漆膜厚請管制100±10% (請參照編號430-S037:滾筒洗衣機PCM(低光閃黑) 塗裝板面外觀上、下限板)^^/CC1/CC2/ <<.E_CHIN 2025/09/22 11:18.>> 8. 出口品檢項目：加做「應變痕測試」: 衝艾克森6mm觀察平板處有無應變痕 (判定參考缺陷樣本), 以及維持測試 fluting test，頻率: 1次/母鋼。^^/CC1/CC2/ <<.E_CHIN 2025/09/22 11:18.>> 9. 外觀(板面顆粒...等)請參照「松下洗衣機外殼PCM」管制標準放行。^^/CC1/CC2/ <<.E_CHIN 2025/09/22 11:18.>> 【專案負責人】RD 黃焰宏 課長^^/CPL/CR1/CR2/CG1/CG2/CC1/CC2/ <<.E_CHIN 2025/09/22 11:23.>> | 訂單 2511DFD002/001 修改記錄如下: 20250916 15:05:36 (93025) 退火碼: >> D3, 用途碼: >> CIC005, 背面標示: >> S000, 訂單背面顏色(五碼): >> BYF71, 背面漆膜厚: >> NOM, 背面漆塗漆型式幾塗幾烤: >> 1, 鉻酸鹽: >> Z, 訂單厚度: >> 0.756, 訂單重: >> 15, 重量容許率(下限): >> 10, 重量容許率(上限): >> 10, 訂單寬度: >> 900, 鍍製方式: >> BC, 鋼捲內徑: >> 508, 鋼捲下限重: >> 3, 鋼捲上限重: >> 5, 壓花條件碼: >> -, 表面花紋: >> Z, 綠色識別碼: >> R2, 印刷輥號: >> -, 產品代碼: >> PPGI, 皮膜碼: >> -, 單位別: >> M, 油品種類: >> Z, 塗油量: >> Z, 包裝代碼: >> D7 , 保護膜碼: >> -, 客戶試片取樣型式: >> -, 調質碼: >> S, 套筒碼: >> E , 規格: >> CGCD1-10, 製造標準: >> SYSCO, 表面處理劑種類: >> Z, 表面處理劑塗佈量: >> Z, 伸長率測試: >> Y, 硬度測試碼: >> Y, 抗拉強度測試: >> Y, 降伏強度測試: >> Y, 厚度變異: >> 0, 訂單正面顏色(五碼): >> ASY81, 正面漆膜厚: >> 24, 正面漆塗漆型式幾塗幾烤: >> 2, 修邊碼: >> Y, 重量碼: >> AW, 鋼捲捲向: >> O, 鍍層碼: >> Z12, | *: | [訂單訊息通知] 2025/09/18 上午 08:33:32 *** (張芬芬 >> 通知 >> HanYu Chen, Winnie Chang, Emily Hong, XinYi Wu, Edwy Chin, YuLung Kung, B.S. Wan, Y.L. Liu, Julian Liu, Sony Su, YunTung Li) 訊息 : 現有熱軋庫存3.56mm 軋延率過高不行, 需重新買料 請問要買1顆小量加價1200元? 還是要買2顆40噸? 剛已經電話問業務了, 業務已經回答買2顆
PPGI | 2511DFD003/001 |  | 1. 部分大陸料含B元素超過CNS規範管制，故請原料CNS規範之訂單不要配大陸料 (OFP00684)-{.不符.} | 1. 訂單若有厚度變異，冷軋厚度公差比照烤漆計算公式 , 但最小為 1/2 公差做設定 (OFP00254)-{.不符.} 2. "偏薄要求訂單" 鍍後厚度減 鍍後厚度下限需大於 0.02 MM,以免發生厚度不足狀況 (OFP00369)-{.不符.} 3. 部分大陸料含B元素超過CNS規範管制，故請原料CNS規範之訂單不要配大陸料 (OFP00684)-{.不符.} | 訂單:2511DFD003/001 CPL <生產備註> 事項如下 . 除HGI/ HGL 訂單邊緣不噴油. 其餘皆側緣噴油 (RMK00285) | 訂單:2511DFD003/001 CR1 <生產備註> 事項如下 . 每組工輥生產之第一顆鋼捲, 檢查振動輥痕或砂輪痕 (RMK00307) | 訂單:2511DFD003/001 CR2 <生產備註> 事項如下 . 每組工輥生產之第一顆鋼捲, 檢查振動輥痕或砂輪痕 (RMK00307) | 訂單:2511DFD003/001 CG1 <生產備註> 事項如下 . SKP:下工輥RA:0.5-0.8,上工輥RA:0.5-0.8,EL:2.0±0.5%, (RMK00050) . 弓形度≦8MM/300MM 中波高≦2.5MM 邊波高≦3MM 急峻度≦0.6%. (RMK00050) . 刷輥須持續使用,並記得要噴水. (RMK00050) . TENSION LEVELLER:EL%≦0.2%,控制C-ROLL及L-ROLL來調整弓形度. (RMK00050) | 訂單:2511DFD003/001 CG2 <生產備註> 事項如下 . SKP:下工輥RA:0.5-0.8,上工輥RA:0.5-0.8,EL:2.0±0.5%, (RMK00050) . 弓形度≦8MM/300MM 中波高≦2.5MM 邊波高≦3MM 急峻度≦0.6%. (RMK00050) . 刷輥須持續使用,並記得要噴水. (RMK00050) . TENSION LEVELLER:EL%≦0.2%,控制C-ROLL及L-ROLL來調整弓形度. (RMK00050) | 訂單:2511DFD003/001 CC1 <生產備註> 事項如下 . 塗裝請使用無毒專用設備(回流管.PUMP........). (RMK00050) . 注意前處理相關設備,清潔與更換以防污染. (RMK00050) . ★品檢注意！JIS&CNS 訂單必須每滿50噸一定要再做一次TEST (RMK00259) . 【品檢】水痕允許距板邊40mm內 (RMK00348) . 【品檢】每個母鋼最後分切的尾板需量測板形,NG送RCL切除(鍍鋅內圈捲軸效應產生的邊波) (RMK00348) . 【品檢】更換色碼(含正、背面)更換時需要測試RoHS (RMK00348) . 因進位問題 BYF71 9u 手動計算 170.1基本檔設定170，批次檔電腦自動進位為175。于此聲明生產與相關檢測 塗佈量以170 為標準 (RMK00466) . 【抽氣量】白色系在CC1生產時,FINISH抽氣量請設定250,如生產中發生色差b值異常升高,請股長再加大抽氣量因應 (RMK00560) | 訂單:2511DFD003/001 CC2 <生產備註> 事項如下 . 塗裝請使用無毒專用設備(回流管.PUMP........). (RMK00050) . 注意前處理相關設備,清潔與更換以防污染. (RMK00050) . 20120627晨會決議 CC2生產 PPGI 時請使用表調 (RMK00191) . ★品檢注意！JIS&CNS 訂單必須每滿50噸一定要再做一次TEST (RMK00259) . 【品檢】水痕允許距板邊40mm內 (RMK00348) . 【品檢】每個母鋼最後分切的尾板需量測板形,NG送RCL切除(鍍鋅內圈捲軸效應產生的邊波) (RMK00348) . 【品檢】更換色碼(含正、背面)更換時需要測試RoHS (RMK00348) . 因進位問題 BYF71 9u 手動計算 170.1基本檔設定170，批次檔電腦自動進位為175。于此聲明生產與相關檢測 塗佈量以170 為標準 (RMK00466) . 【抽氣量】白色系在CC1生產時,FINISH抽氣量請設定250,如生產中發生色差b值異常升高,請股長再加大抽氣量因應 (RMK00560) | 訂單:2511DFD003/001 RCL 無 <生產備註> 事項 | 訂單:2511DFD003/001 CCPK 無 <生產備註> 事項 | 訂單:2511DFD003/001 CGQC <品檢備註> 事項如下 . 弓形度≦8MM/300MM 中波高≦2.5MM 邊波高≦3MM 急峻度≦0.6%. (RMK00050) | 訂單:2511DFD003/001 CCQC <品檢備註> 事項如下 . ★品檢注意！JIS&CNS 訂單必須每滿50噸一定要再做一次TEST (RMK00259) . 【品檢】水痕允許距板邊40mm內 (RMK00348) . 【品檢】每個母鋼最後分切的尾板需量測板形,NG送RCL切除(鍍鋅內圈捲軸效應產生的邊波) (RMK00348) . 【品檢】更換色碼(含正、背面)更換時需要測試RoHS (RMK00348) . 因進位問題 BYF71 9u 手動計算 170.1基本檔設定170，批次檔電腦自動進位為175。于此聲明生產與相關檢測 塗佈量以170 為標準 (RMK00466) | 訂單:2511DFD003/001 TOL 無 <生產備註> 事項 |  | 訂單 2511DFD003/001 修改記錄如下: 20251017 13:21:35 (93025) 退火碼: >> S1, 用途碼: >> CIC001, 背面標示: >> S000, 訂單背面顏色(五碼): >> BYF71, 背面漆膜厚: >> NOM, 背面漆塗漆型式幾塗幾烤: >> 1, 鉻酸鹽: >> Z, 訂單厚度: >> 0.326, 訂單重: >> 15, 重量容許率(下限): >> 10, 重量容許率(上限): >> 10, 訂單寬度: >> 714, 鍍製方式: >> BC, 鋼捲內徑: >> 508, 鋼捲下限重: >> 3, 鋼捲上限重: >> 5, 壓花條件碼: >> -, 表面花紋: >> Z, GL鋅花要求下限: >> 0, GL鋅花要求上限: >> 0, 綠色識別碼: >> R2, 印刷輥號: >> -, 產品代碼: >> PPGI, 皮膜碼: >> -, 單位別: >> M, 油品種類: >> Z, 塗油量: >> Z, 包裝代碼: >> S3 , 保護膜碼: >> -, 客戶試片取樣型式: >> -, 調質碼: >> S, 套筒碼: >> E , 規格: >> CGCC-10, 製造標準: >> CNS, 表面處理劑種類: >> Z, 表面處理劑塗佈量: >> Z, 伸長率測試: >> N, 硬度測試碼: >> N, 抗拉強度測試: >> N, 降伏強度測試: >> N, 厚度變異: >> -2.4, 訂單正面顏色(五碼): >> AWF45, 正面漆膜厚: >> 25, 正面漆塗漆型式幾塗幾烤: >> 2, 修邊碼: >> Y, 重量碼: >> AW, 鋼捲捲向: >> O, 鍍層碼: >> Z08, | H:厚度偏薄
PPGI | 2511DFD003/002 |  | 1. 部分大陸料含B元素超過CNS規範管制，故請原料CNS規範之訂單不要配大陸料 (OFP00684)-{.不符.} | 1. 訂單若有厚度變異，冷軋厚度公差比照烤漆計算公式 , 但最小為 1/2 公差做設定 (OFP00254)-{.不符.} 2. "偏薄要求訂單" 鍍後厚度減 鍍後厚度下限需大於 0.02 MM,以免發生厚度不足狀況 (OFP00369)-{.不符.} 3. 部分大陸料含B元素超過CNS規範管制，故請原料CNS規範之訂單不要配大陸料 (OFP00684)-{.不符.} | 訂單:2511DFD003/002 CPL <生產備註> 事項如下 . 1.★A.訂單寬度797 mm HR標準範圍807～827 mm，15t。預計以現有庫存2.0*835 mm代用。超修 +8mm (RMK-E_CHIN) . 0.審覆表：RSS25100003 (RMK-E_CHIN) . 除HGI/ HGL 訂單邊緣不噴油. 其餘皆側緣噴油 (RMK00285) | 訂單:2511DFD003/002 CR1 <生產備註> 事項如下 . 1.★A.訂單寬度797 mm HR標準範圍807～827 mm，15t。預計以現有庫存2.0*835 mm代用。超修 +8mm (RMK-E_CHIN) . 0.審覆表：RSS25100003 (RMK-E_CHIN) . 每組工輥生產之第一顆鋼捲, 檢查振動輥痕或砂輪痕 (RMK00307) | 訂單:2511DFD003/002 CR2 <生產備註> 事項如下 . 1.★A.訂單寬度797 mm HR標準範圍807～827 mm，15t。預計以現有庫存2.0*835 mm代用。超修 +8mm (RMK-E_CHIN) . 0.審覆表：RSS25100003 (RMK-E_CHIN) . 每組工輥生產之第一顆鋼捲, 檢查振動輥痕或砂輪痕 (RMK00307) | 訂單:2511DFD003/002 CG1 <生產備註> 事項如下 . 1.★A.訂單寬度797 mm HR標準範圍807～827 mm，15t。預計以現有庫存2.0*835 mm代用。超修 +8mm (RMK-E_CHIN) . 0.審覆表：RSS25100003 (RMK-E_CHIN) . SKP:下工輥RA:0.5-0.8,上工輥RA:0.5-0.8,EL:2.0±0.5%, (RMK00050) . 弓形度≦8MM/300MM 中波高≦2.5MM 邊波高≦3MM 急峻度≦0.6%. (RMK00050) . 刷輥須持續使用,並記得要噴水. (RMK00050) . TENSION LEVELLER:EL%≦0.2%,控制C-ROLL及L-ROLL來調整弓形度. (RMK00050) | 訂單:2511DFD003/002 CG2 <生產備註> 事項如下 . 1.★A.訂單寬度797 mm HR標準範圍807～827 mm，15t。預計以現有庫存2.0*835 mm代用。超修 +8mm (RMK-E_CHIN) . 0.審覆表：RSS25100003 (RMK-E_CHIN) . SKP:下工輥RA:0.5-0.8,上工輥RA:0.5-0.8,EL:2.0±0.5%, (RMK00050) . 弓形度≦8MM/300MM 中波高≦2.5MM 邊波高≦3MM 急峻度≦0.6%. (RMK00050) . 刷輥須持續使用,並記得要噴水. (RMK00050) . TENSION LEVELLER:EL%≦0.2%,控制C-ROLL及L-ROLL來調整弓形度. (RMK00050) | 訂單:2511DFD003/002 CC1 <生產備註> 事項如下 . 3.★A.3. 此為超修鋼捲，請烤漆品檢加強注意邊緣鼓起之確認，每顆母鋼第一分切請計畫性暫留(當班送RCL外切10米確認板形)，原因為鼓起確認 (RMK-E_CHIN) . 2.★A.2.烤漆出口分請注意有無鼓起現象 (RMK-E_CHIN) . 1.★A.訂單寬度797 mm HR標準範圍807～827 mm，15t。預計以現有庫存2.0*835 mm代用。超修 +8mm (RMK-E_CHIN) . 0.審覆表：RSS25100003 (RMK-E_CHIN) . 塗裝請使用無毒專用設備(回流管.PUMP........). (RMK00050) . 注意前處理相關設備,清潔與更換以防污染. (RMK00050) . ★品檢注意！JIS&CNS 訂單必須每滿50噸一定要再做一次TEST (RMK00259) . 【品檢】水痕允許距板邊40mm內 (RMK00348) . 【品檢】每個母鋼最後分切的尾板需量測板形,NG送RCL切除(鍍鋅內圈捲軸效應產生的邊波) (RMK00348) . 【品檢】更換色碼(含正、背面)更換時需要測試RoHS (RMK00348) . 因進位問題 BYF71 9u 手動計算 170.1基本檔設定170，批次檔電腦自動進位為175。于此聲明生產與相關檢測 塗佈量以170 為標準 (RMK00466) . 【抽氣量】白色系在CC1生產時,FINISH抽氣量請設定250,如生產中發生色差b值異常升高,請股長再加大抽氣量因應 (RMK00560) | 訂單:2511DFD003/002 CC2 <生產備註> 事項如下 . 3.★A.3. 此為超修鋼捲，請烤漆品檢加強注意邊緣鼓起之確認，每顆母鋼第一分切請計畫性暫留(當班送RCL外切10米確認板形)，原因為鼓起確認 (RMK-E_CHIN) . 2.★A.2.烤漆出口分請注意有無鼓起現象 (RMK-E_CHIN) . 1.★A.訂單寬度797 mm HR標準範圍807～827 mm，15t。預計以現有庫存2.0*835 mm代用。超修 +8mm (RMK-E_CHIN) . 0.審覆表：RSS25100003 (RMK-E_CHIN) . 塗裝請使用無毒專用設備(回流管.PUMP........). (RMK00050) . 注意前處理相關設備,清潔與更換以防污染. (RMK00050) . 20120627晨會決議 CC2生產 PPGI 時請使用表調 (RMK00191) . ★品檢注意！JIS&CNS 訂單必須每滿50噸一定要再做一次TEST (RMK00259) . 【品檢】水痕允許距板邊40mm內 (RMK00348) . 【品檢】每個母鋼最後分切的尾板需量測板形,NG送RCL切除(鍍鋅內圈捲軸效應產生的邊波) (RMK00348) . 【品檢】更換色碼(含正、背面)更換時需要測試RoHS (RMK00348) . 因進位問題 BYF71 9u 手動計算 170.1基本檔設定170，批次檔電腦自動進位為175。于此聲明生產與相關檢測 塗佈量以170 為標準 (RMK00466) . 【抽氣量】白色系在CC1生產時,FINISH抽氣量請設定250,如生產中發生色差b值異常升高,請股長再加大抽氣量因應 (RMK00560) | 訂單:2511DFD003/002 RCL <生產備註> 事項如下 . 2.★A.2.烤漆出口分請注意有無鼓起現象 (RMK-E_CHIN) . 0.審覆表：RSS25100003 (RMK-E_CHIN) | 訂單:2511DFD003/002 CCPK 無 <生產備註> 事項 | 訂單:2511DFD003/002 CGQC <品檢備註> 事項如下 . 0.審覆表：RSS25100003 (RMK-E_CHIN) . 弓形度≦8MM/300MM 中波高≦2.5MM 邊波高≦3MM 急峻度≦0.6%. (RMK00050) | 訂單:2511DFD003/002 CCQC <品檢備註> 事項如下 . 2.★A.2.烤漆出口分請注意有無鼓起現象 (RMK-E_CHIN) . 0.審覆表：RSS25100003 (RMK-E_CHIN) . ★品檢注意！JIS&CNS 訂單必須每滿50噸一定要再做一次TEST (RMK00259) . 【品檢】水痕允許距板邊40mm內 (RMK00348) . 【品檢】每個母鋼最後分切的尾板需量測板形,NG送RCL切除(鍍鋅內圈捲軸效應產生的邊波) (RMK00348) . 【品檢】更換色碼(含正、背面)更換時需要測試RoHS (RMK00348) . 因進位問題 BYF71 9u 手動計算 170.1基本檔設定170，批次檔電腦自動進位為175。于此聲明生產與相關檢測 塗佈量以170 為標準 (RMK00466) | 訂單:2511DFD003/002 TOL 無 <生產備註> 事項 | 0.審覆表：RSS25100003^^/CPL/CR1/CR2/CG1/CG2/CC1/CC2/CGQC/CCQC/RCL/^^ <<.E_CHIN 2025/10/20 16:04.>> 1.★A.訂單寬度797 mm HR標準範圍807～827 mm，15t。預計以現有庫存2.0*835 mm代用。超修 +8mm^^/CPL/CR1/CR2/CG1/CG2/CC1/CC2/ <<.E_CHIN 2025/10/20 16:06.>> 2.★A.2.烤漆出口分請注意有無鼓起現象^^/CC1/CC2/CCQC/RCL/^^ <<.E_CHIN 2025/10/20 16:06.>> 3.★A.3. 此為超修鋼捲，請烤漆品檢加強注意邊緣鼓起之確認，每顆母鋼第一分切請計畫性暫留(當班送RCL外切10米確認板形)，原因為鼓起確認^^/CC1/CC2/ <<.E_CHIN 2025/10/20 16:06.>> | 訂單 2511DFD003/002 修改記錄如下: 20251017 13:27:07 (93025) 退火碼: >> S1, 用途碼: >> CIC001, 背面標示: >> S000, 訂單背面顏色(五碼): >> BYF71, 背面漆膜厚: >> NOM, 背面漆塗漆型式幾塗幾烤: >> 1, 鉻酸鹽: >> Z, 訂單厚度: >> 0.326, 訂單重: >> 15, 重量容許率(下限): >> 10, 重量容許率(上限): >> 10, 訂單寬度: >> 797, 鍍製方式: >> BC, 鋼捲內徑: >> 508, 鋼捲下限重: >> 2, 鋼捲上限重: >> 3, 壓花條件碼: >> -, 表面花紋: >> Z, GL鋅花要求下限: >> 0, GL鋅花要求上限: >> 0, 綠色識別碼: >> R2, 印刷輥號: >> -, 產品代碼: >> PPGI, 皮膜碼: >> -, 單位別: >> M, 油品種類: >> Z, 塗油量: >> Z, 包裝代碼: >> S3 , 保護膜碼: >> -, 客戶試片取樣型式: >> -, 調質碼: >> S, 套筒碼: >> E , 規格: >> CGCC-10, 製造標準: >> CNS, 表面處理劑種類: >> Z, 表面處理劑塗佈量: >> Z, 伸長率測試: >> N, 硬度測試碼: >> N, 抗拉強度測試: >> N, 降伏強度測試: >> N, 厚度變異: >> -2.4, 訂單正面顏色(五碼): >> AWF45, 正面漆膜厚: >> 25, 正面漆塗漆型式幾塗幾烤: >> 2, 修邊碼: >> Y, 重量碼: >> AW, 鋼捲捲向: >> O, 鍍層碼: >> Z08, 20251017 13:58:55 (93025) 鋼捲下限重: 2 >> 3, 鋼捲上限重: 3 >> 5, | H:厚度偏薄
PPGI | 2511DFD003/003 |  | 1. 部分大陸料含B元素超過CNS規範管制，故請原料CNS規範之訂單不要配大陸料 (OFP00684)-{.不符.} | 1. 訂單若有厚度變異，冷軋厚度公差比照烤漆計算公式 , 但最小為 1/2 公差做設定 (OFP00254)-{.不符.} 2. "偏薄要求訂單" 鍍後厚度減 鍍後厚度下限需大於 0.02 MM,以免發生厚度不足狀況 (OFP00369)-{.不符.} 3. 部分大陸料含B元素超過CNS規範管制，故請原料CNS規範之訂單不要配大陸料 (OFP00684)-{.不符.} | 訂單:2511DFD003/003 CPL <生產備註> 事項如下 . 1.★A.訂單寬度797 mm HR標準範圍807～827 mm，15t。預計以現有庫存2.0*835 mm代用。超修 +8mm (RMK-E_CHIN) . 0.審覆表：RSS25100004 (RMK-E_CHIN) . 除HGI/ HGL 訂單邊緣不噴油. 其餘皆側緣噴油 (RMK00285) | 訂單:2511DFD003/003 CR1 <生產備註> 事項如下 . 1.★A.訂單寬度797 mm HR標準範圍807～827 mm，15t。預計以現有庫存2.0*835 mm代用。超修 +8mm (RMK-E_CHIN) . 0.審覆表：RSS25100004 (RMK-E_CHIN) . 每組工輥生產之第一顆鋼捲, 檢查振動輥痕或砂輪痕 (RMK00307) | 訂單:2511DFD003/003 CR2 <生產備註> 事項如下 . 1.★A.訂單寬度797 mm HR標準範圍807～827 mm，15t。預計以現有庫存2.0*835 mm代用。超修 +8mm (RMK-E_CHIN) . 0.審覆表：RSS25100004 (RMK-E_CHIN) . 每組工輥生產之第一顆鋼捲, 檢查振動輥痕或砂輪痕 (RMK00307) | 訂單:2511DFD003/003 CG1 <生產備註> 事項如下 . 1.★A.訂單寬度797 mm HR標準範圍807～827 mm，15t。預計以現有庫存2.0*835 mm代用。超修 +8mm (RMK-E_CHIN) . 0.審覆表：RSS25100004 (RMK-E_CHIN) . SKP:下工輥RA:0.5-0.8,上工輥RA:0.5-0.8,EL:2.0±0.5%, (RMK00050) . 弓形度≦8MM/300MM 中波高≦2.5MM 邊波高≦3MM 急峻度≦0.6%. (RMK00050) . 刷輥須持續使用,並記得要噴水. (RMK00050) . TENSION LEVELLER:EL%≦0.2%,控制C-ROLL及L-ROLL來調整弓形度. (RMK00050) | 訂單:2511DFD003/003 CG2 <生產備註> 事項如下 . 1.★A.訂單寬度797 mm HR標準範圍807～827 mm，15t。預計以現有庫存2.0*835 mm代用。超修 +8mm (RMK-E_CHIN) . 0.審覆表：RSS25100004 (RMK-E_CHIN) . SKP:下工輥RA:0.5-0.8,上工輥RA:0.5-0.8,EL:2.0±0.5%, (RMK00050) . 弓形度≦8MM/300MM 中波高≦2.5MM 邊波高≦3MM 急峻度≦0.6%. (RMK00050) . 刷輥須持續使用,並記得要噴水. (RMK00050) . TENSION LEVELLER:EL%≦0.2%,控制C-ROLL及L-ROLL來調整弓形度. (RMK00050) | 訂單:2511DFD003/003 CC1 <生產備註> 事項如下 . 3.★A.3. 此為超修鋼捲，請烤漆品檢加強注意邊緣鼓起之確認，每顆母鋼第一分切請計畫性暫留(當班送RCL外切10米確認板形)，原因為鼓起確認 (RMK-E_CHIN) . 2.★A.2.烤漆出口分請注意有無鼓起現象 (RMK-E_CHIN) . 1.★A.訂單寬度797 mm HR標準範圍807～827 mm，15t。預計以現有庫存2.0*835 mm代用。超修 +8mm (RMK-E_CHIN) . 0.審覆表：RSS25100004 (RMK-E_CHIN) . 塗裝請使用無毒專用設備(回流管.PUMP........). (RMK00050) . 注意前處理相關設備,清潔與更換以防污染. (RMK00050) . ★品檢注意！JIS&CNS 訂單必須每滿50噸一定要再做一次TEST (RMK00259) . ★注意！AYF632,ABF522,ABF532 自2015/05/13起,為改善色差原液黏度降至80秒。 (RMK00321) . 塗裝室調整黏度時請注意原液黏度80" (RMK00321) . 【品檢】水痕允許距板邊40mm內 (RMK00348) . 【品檢】每個母鋼最後分切的尾板需量測板形,NG送RCL切除(鍍鋅內圈捲軸效應產生的邊波) (RMK00348) . 【品檢】更換色碼(含正、背面)更換時需要測試RoHS (RMK00348) . 因進位問題 BYF71 9u 手動計算 170.1基本檔設定170，批次檔電腦自動進位為175。于此聲明生產與相關檢測 塗佈量以170 為標準 (RMK00466) | 訂單:2511DFD003/003 CC2 <生產備註> 事項如下 . 3.★A.3. 此為超修鋼捲，請烤漆品檢加強注意邊緣鼓起之確認，每顆母鋼第一分切請計畫性暫留(當班送RCL外切10米確認板形)，原因為鼓起確認 (RMK-E_CHIN) . 2.★A.2.烤漆出口分請注意有無鼓起現象 (RMK-E_CHIN) . 1.★A.訂單寬度797 mm HR標準範圍807～827 mm，15t。預計以現有庫存2.0*835 mm代用。超修 +8mm (RMK-E_CHIN) . 0.審覆表：RSS25100004 (RMK-E_CHIN) . 塗裝請使用無毒專用設備(回流管.PUMP........). (RMK00050) . 注意前處理相關設備,清潔與更換以防污染. (RMK00050) . 20120627晨會決議 CC2生產 PPGI 時請使用表調 (RMK00191) . ★品檢注意！JIS&CNS 訂單必須每滿50噸一定要再做一次TEST (RMK00259) . ★注意！AYF632,ABF522,ABF532 自2015/05/13起,為改善色差原液黏度降至80秒。 (RMK00321) . 塗裝室調整黏度時請注意原液黏度80" (RMK00321) . 【品檢】水痕允許距板邊40mm內 (RMK00348) . 【品檢】每個母鋼最後分切的尾板需量測板形,NG送RCL切除(鍍鋅內圈捲軸效應產生的邊波) (RMK00348) . 【品檢】更換色碼(含正、背面)更換時需要測試RoHS (RMK00348) . 因進位問題 BYF71 9u 手動計算 170.1基本檔設定170，批次檔電腦自動進位為175。于此聲明生產與相關檢測 塗佈量以170 為標準 (RMK00466) | 訂單:2511DFD003/003 RCL <生產備註> 事項如下 . 2.★A.2.烤漆出口分請注意有無鼓起現象 (RMK-E_CHIN) . 0.審覆表：RSS25100004 (RMK-E_CHIN) | 訂單:2511DFD003/003 CCPK 無 <生產備註> 事項 | 訂單:2511DFD003/003 CGQC <品檢備註> 事項如下 . 0.審覆表：RSS25100004 (RMK-E_CHIN) . 弓形度≦8MM/300MM 中波高≦2.5MM 邊波高≦3MM 急峻度≦0.6%. (RMK00050) | 訂單:2511DFD003/003 CCQC <品檢備註> 事項如下 . 2.★A.2.烤漆出口分請注意有無鼓起現象 (RMK-E_CHIN) . 0.審覆表：RSS25100004 (RMK-E_CHIN) . ★品檢注意！JIS&CNS 訂單必須每滿50噸一定要再做一次TEST (RMK00259) . 【品檢】水痕允許距板邊40mm內 (RMK00348) . 【品檢】每個母鋼最後分切的尾板需量測板形,NG送RCL切除(鍍鋅內圈捲軸效應產生的邊波) (RMK00348) . 【品檢】更換色碼(含正、背面)更換時需要測試RoHS (RMK00348) . 因進位問題 BYF71 9u 手動計算 170.1基本檔設定170，批次檔電腦自動進位為175。于此聲明生產與相關檢測 塗佈量以170 為標準 (RMK00466) | 訂單:2511DFD003/003 TOL 無 <生產備註> 事項 | 0.審覆表：RSS25100004^^/CPL/CR1/CR2/CG1/CG2/CC1/CC2/CGQC/CCQC/RCL/^^ <<.E_CHIN 2025/10/20 16:08.>> 1.★A.訂單寬度797 mm HR標準範圍807～827 mm，15t。預計以現有庫存2.0*835 mm代用。超修 +8mm^^/CPL/CR1/CR2/CG1/CG2/CC1/CC2/ <<.E_CHIN 2025/10/20 16:09.>> 2.★A.2.烤漆出口分請注意有無鼓起現象^^/CC1/CC2/CCQC/RCL/^^ <<.E_CHIN 2025/10/20 16:09.>> 3.★A.3. 此為超修鋼捲，請烤漆品檢加強注意邊緣鼓起之確認，每顆母鋼第一分切請計畫性暫留(當班送RCL外切10米確認板形)，原因為鼓起確認^^/CC1/CC2/ <<.E_CHIN 2025/10/20 16:09.>> | 訂單 2511DFD003/003 修改記錄如下: 20251017 13:34:29 (93025) 退火碼: >> S1, 用途碼: >> CIC001, 背面標示: >> S000, 訂單背面顏色(五碼): >> BYF71, 背面漆膜厚: >> NOM, 背面漆塗漆型式幾塗幾烤: >> 1, 鉻酸鹽: >> Z, 訂單厚度: >> 0.326, 訂單重: >> 45, 重量容許率(下限): >> 10, 重量容許率(上限): >> 10, 訂單寬度: >> 797, 鍍製方式: >> BC, 鋼捲內徑: >> 508, 鋼捲下限重: >> 2, 鋼捲上限重: >> 3, 壓花條件碼: >> -, 表面花紋: >> Z, GL鋅花要求下限: >> 0, GL鋅花要求上限: >> 0, 綠色識別碼: >> R2, 印刷輥號: >> -, 產品代碼: >> PPGI, 皮膜碼: >> -, 單位別: >> M, 油品種類: >> Z, 塗油量: >> Z, 包裝代碼: >> S3 , 保護膜碼: >> -, 客戶試片取樣型式: >> -, 調質碼: >> S, 套筒碼: >> E , 規格: >> CGCC-10, 製造標準: >> CNS, 表面處理劑種類: >> Z, 表面處理劑塗佈量: >> Z, 伸長率測試: >> N, 硬度測試碼: >> N, 抗拉強度測試: >> N, 降伏強度測試: >> N, 厚度變異: >> -2.4, 訂單正面顏色(五碼): >> ABF52, 正面漆膜厚: >> 25, 正面漆塗漆型式幾塗幾烤: >> 2, 修邊碼: >> Y, 重量碼: >> AW, 鋼捲捲向: >> O, 鍍層碼: >> Z08, 20251017 13:59:26 (93025) 鋼捲下限重: 2 >> 3, 鋼捲上限重: 3 >> 5, | H:厚度偏薄
PPGI | 2511DFD003/004 |  | 1. 部分大陸料含B元素超過CNS規範管制，故請原料CNS規範之訂單不要配大陸料 (OFP00684)-{.不符.} | 1. 訂單若有厚度變異，冷軋厚度公差比照烤漆計算公式 , 但最小為 1/2 公差做設定 (OFP00254)-{.不符.} 2. "偏薄要求訂單" 鍍後厚度減 鍍後厚度下限需大於 0.02 MM,以免發生厚度不足狀況 (OFP00369)-{.不符.} 3. 部分大陸料含B元素超過CNS規範管制，故請原料CNS規範之訂單不要配大陸料 (OFP00684)-{.不符.} | 訂單:2511DFD003/004 CPL <生產備註> 事項如下 . 1.★A.訂單寬度797 mm HR標準範圍807～827 mm，15t。預計以現有庫存2.0*835 mm代用。超修 +8mm (RMK-E_CHIN) . 0.審覆表：RSS25100005 (RMK-E_CHIN) . 除HGI/ HGL 訂單邊緣不噴油. 其餘皆側緣噴油 (RMK00285) | 訂單:2511DFD003/004 CR1 <生產備註> 事項如下 . 1.★A.訂單寬度797 mm HR標準範圍807～827 mm，15t。預計以現有庫存2.0*835 mm代用。超修 +8mm (RMK-E_CHIN) . 0.審覆表：RSS25100005 (RMK-E_CHIN) . 每組工輥生產之第一顆鋼捲, 檢查振動輥痕或砂輪痕 (RMK00307) | 訂單:2511DFD003/004 CR2 <生產備註> 事項如下 . 1.★A.訂單寬度797 mm HR標準範圍807～827 mm，15t。預計以現有庫存2.0*835 mm代用。超修 +8mm (RMK-E_CHIN) . 0.審覆表：RSS25100005 (RMK-E_CHIN) . 每組工輥生產之第一顆鋼捲, 檢查振動輥痕或砂輪痕 (RMK00307) | 訂單:2511DFD003/004 CG1 <生產備註> 事項如下 . 1.★A.訂單寬度797 mm HR標準範圍807～827 mm，15t。預計以現有庫存2.0*835 mm代用。超修 +8mm (RMK-E_CHIN) . 0.審覆表：RSS25100005 (RMK-E_CHIN) . SKP:下工輥RA:0.5-0.8,上工輥RA:0.5-0.8,EL:2.0±0.5%, (RMK00050) . 弓形度≦8MM/300MM 中波高≦2.5MM 邊波高≦3MM 急峻度≦0.6%. (RMK00050) . 刷輥須持續使用,並記得要噴水. (RMK00050) . TENSION LEVELLER:EL%≦0.2%,控制C-ROLL及L-ROLL來調整弓形度. (RMK00050) | 訂單:2511DFD003/004 CG2 <生產備註> 事項如下 . 1.★A.訂單寬度797 mm HR標準範圍807～827 mm，15t。預計以現有庫存2.0*835 mm代用。超修 +8mm (RMK-E_CHIN) . 0.審覆表：RSS25100005 (RMK-E_CHIN) . SKP:下工輥RA:0.5-0.8,上工輥RA:0.5-0.8,EL:2.0±0.5%, (RMK00050) . 弓形度≦8MM/300MM 中波高≦2.5MM 邊波高≦3MM 急峻度≦0.6%. (RMK00050) . 刷輥須持續使用,並記得要噴水. (RMK00050) . TENSION LEVELLER:EL%≦0.2%,控制C-ROLL及L-ROLL來調整弓形度. (RMK00050) | 訂單:2511DFD003/004 CC1 <生產備註> 事項如下 . 3.★A.3. 此為超修鋼捲，請烤漆品檢加強注意邊緣鼓起之確認，每顆母鋼第一分切請計畫性暫留(當班送RCL外切10米確認板形)，原因為鼓起確認 (RMK-E_CHIN) . 2.★A.2.烤漆出口分請注意有無鼓起現象 (RMK-E_CHIN) . 1.★A.訂單寬度797 mm HR標準範圍807～827 mm，15t。預計以現有庫存2.0*835 mm代用。超修 +8mm (RMK-E_CHIN) . 0.審覆表：RSS25100005 (RMK-E_CHIN) . 塗裝請使用無毒專用設備(回流管.PUMP........). (RMK00050) . 注意前處理相關設備,清潔與更換以防污染. (RMK00050) . ★品檢注意！JIS&CNS 訂單必須每滿50噸一定要再做一次TEST (RMK00259) . 【品檢】水痕允許距板邊40mm內 (RMK00348) . 【品檢】每個母鋼最後分切的尾板需量測板形,NG送RCL切除(鍍鋅內圈捲軸效應產生的邊波) (RMK00348) . 【品檢】更換色碼(含正、背面)更換時需要測試RoHS (RMK00348) . 因進位問題 BYF71 9u 手動計算 170.1基本檔設定170，批次檔電腦自動進位為175。于此聲明生產與相關檢測 塗佈量以170 為標準 (RMK00466) | 訂單:2511DFD003/004 CC2 <生產備註> 事項如下 . 3.★A.3. 此為超修鋼捲，請烤漆品檢加強注意邊緣鼓起之確認，每顆母鋼第一分切請計畫性暫留(當班送RCL外切10米確認板形)，原因為鼓起確認 (RMK-E_CHIN) . 2.★A.2.烤漆出口分請注意有無鼓起現象 (RMK-E_CHIN) . 1.★A.訂單寬度797 mm HR標準範圍807～827 mm，15t。預計以現有庫存2.0*835 mm代用。超修 +8mm (RMK-E_CHIN) . 0.審覆表：RSS25100005 (RMK-E_CHIN) . 塗裝請使用無毒專用設備(回流管.PUMP........). (RMK00050) . 注意前處理相關設備,清潔與更換以防污染. (RMK00050) . 20120627晨會決議 CC2生產 PPGI 時請使用表調 (RMK00191) . ★品檢注意！JIS&CNS 訂單必須每滿50噸一定要再做一次TEST (RMK00259) . 【品檢】水痕允許距板邊40mm內 (RMK00348) . 【品檢】每個母鋼最後分切的尾板需量測板形,NG送RCL切除(鍍鋅內圈捲軸效應產生的邊波) (RMK00348) . 【品檢】更換色碼(含正、背面)更換時需要測試RoHS (RMK00348) . 因進位問題 BYF71 9u 手動計算 170.1基本檔設定170，批次檔電腦自動進位為175。于此聲明生產與相關檢測 塗佈量以170 為標準 (RMK00466) | 訂單:2511DFD003/004 RCL <生產備註> 事項如下 . 2.★A.2.烤漆出口分請注意有無鼓起現象 (RMK-E_CHIN) . 0.審覆表：RSS25100005 (RMK-E_CHIN) | 訂單:2511DFD003/004 CCPK 無 <生產備註> 事項 | 訂單:2511DFD003/004 CGQC <品檢備註> 事項如下 . 0.審覆表：RSS25100005 (RMK-E_CHIN) . 弓形度≦8MM/300MM 中波高≦2.5MM 邊波高≦3MM 急峻度≦0.6%. (RMK00050) | 訂單:2511DFD003/004 CCQC <品檢備註> 事項如下 . 2.★A.2.烤漆出口分請注意有無鼓起現象 (RMK-E_CHIN) . 0.審覆表：RSS25100005 (RMK-E_CHIN) . ★品檢注意！JIS&CNS 訂單必須每滿50噸一定要再做一次TEST (RMK00259) . 【品檢】水痕允許距板邊40mm內 (RMK00348) . 【品檢】每個母鋼最後分切的尾板需量測板形,NG送RCL切除(鍍鋅內圈捲軸效應產生的邊波) (RMK00348) . 【品檢】更換色碼(含正、背面)更換時需要測試RoHS (RMK00348) . 因進位問題 BYF71 9u 手動計算 170.1基本檔設定170，批次檔電腦自動進位為175。于此聲明生產與相關檢測 塗佈量以170 為標準 (RMK00466) | 訂單:2511DFD003/004 TOL 無 <生產備註> 事項 | 0.審覆表：RSS25100005^^/CPL/CR1/CR2/CG1/CG2/CC1/CC2/CGQC/CCQC/RCL/^^ <<.E_CHIN 2025/10/20 16:10.>> 1.★A.訂單寬度797 mm HR標準範圍807～827 mm，15t。預計以現有庫存2.0*835 mm代用。超修 +8mm^^/CPL/CR1/CR2/CG1/CG2/CC1/CC2/ <<.E_CHIN 2025/10/20 16:11.>> 2.★A.2.烤漆出口分請注意有無鼓起現象^^/CC1/CC2/CCQC/RCL/^^ <<.E_CHIN 2025/10/20 16:11.>> 3.★A.3. 此為超修鋼捲，請烤漆品檢加強注意邊緣鼓起之確認，每顆母鋼第一分切請計畫性暫留(當班送RCL外切10米確認板形)，原因為鼓起確認^^/CC1/CC2/ <<.E_CHIN 2025/10/20 16:12.>> | 訂單 2511DFD003/004 修改記錄如下: 20251017 13:35:04 (93025) 退火碼: >> S1, 用途碼: >> CIC001, 背面標示: >> S000, 訂單背面顏色(五碼): >> BYF71, 背面漆膜厚: >> NOM, 背面漆塗漆型式幾塗幾烤: >> 1, 鉻酸鹽: >> Z, 訂單厚度: >> 0.326, 訂單重: >> 30, 重量容許率(下限): >> 10, 重量容許率(上限): >> 10, 訂單寬度: >> 797, 鍍製方式: >> BC, 鋼捲內徑: >> 508, 鋼捲下限重: >> 2, 鋼捲上限重: >> 3, 壓花條件碼: >> -, 表面花紋: >> Z, GL鋅花要求下限: >> 0, GL鋅花要求上限: >> 0, 綠色識別碼: >> R2, 印刷輥號: >> -, 產品代碼: >> PPGI, 皮膜碼: >> -, 單位別: >> M, 油品種類: >> Z, 塗油量: >> Z, 包裝代碼: >> S3 , 保護膜碼: >> -, 客戶試片取樣型式: >> -, 調質碼: >> S, 套筒碼: >> E , 規格: >> CGCC-10, 製造標準: >> CNS, 表面處理劑種類: >> Z, 表面處理劑塗佈量: >> Z, 伸長率測試: >> N, 硬度測試碼: >> N, 抗拉強度測試: >> N, 降伏強度測試: >> N, 厚度變異: >> -2.4, 訂單正面顏色(五碼): >> AYF53, 正面漆膜厚: >> 25, 正面漆塗漆型式幾塗幾烤: >> 2, 修邊碼: >> Y, 重量碼: >> AW, 鋼捲捲向: >> O, 鍍層碼: >> Z08, 20251017 13:59:53 (93025) 鋼捲下限重: 2 >> 3, 鋼捲上限重: 3 >> 5, | H:厚度偏薄
PPGI | 2511DFD004/001 |  | 1. 部分大陸料含B元素超過CNS規範管制，故請原料CNS規範之訂單不要配大陸料 (OFP00684)-{.不符.} | 1. 訂單若有厚度變異，冷軋厚度公差比照烤漆計算公式 , 但最小為 1/2 公差做設定 (OFP00254)-{.不符.} 2. "偏薄要求訂單" 鍍後厚度減 鍍後厚度下限需大於 0.02 MM,以免發生厚度不足狀況 (OFP00369)-{.不符.} 3. 部分大陸料含B元素超過CNS規範管制，故請原料CNS規範之訂單不要配大陸料 (OFP00684)-{.不符.} | 訂單:2511DFD004/001 CPL <生產備註> 事項如下 . ★3.烤漆最終分切限重:3～5 T。 (RMK-YL_KUNG) . ★2.訂單寬度797 mm HR標準範圍807～827 mm，15t。預計以現有庫存2.0*835代用。超修 +8mm (RMK-YL_KUNG) . ★.1.熱軋原料審覆表編號：RSS25100004(2511DFD003/003鋼捲轉入) (RMK-YL_KUNG) . 除HGI/ HGL 訂單邊緣不噴油. 其餘皆側緣噴油 (RMK00285) | 訂單:2511DFD004/001 CR1 <生產備註> 事項如下 . ★3.烤漆最終分切限重:3～5 T。 (RMK-YL_KUNG) . ★2.訂單寬度797 mm HR標準範圍807～827 mm，15t。預計以現有庫存2.0*835代用。超修 +8mm (RMK-YL_KUNG) . ★.1.熱軋原料審覆表編號：RSS25100004(2511DFD003/003鋼捲轉入) (RMK-YL_KUNG) . 每組工輥生產之第一顆鋼捲, 檢查振動輥痕或砂輪痕 (RMK00307) | 訂單:2511DFD004/001 CR2 <生產備註> 事項如下 . ★3.烤漆最終分切限重:3～5 T。 (RMK-YL_KUNG) . ★2.訂單寬度797 mm HR標準範圍807～827 mm，15t。預計以現有庫存2.0*835代用。超修 +8mm (RMK-YL_KUNG) . ★.1.熱軋原料審覆表編號：RSS25100004(2511DFD003/003鋼捲轉入) (RMK-YL_KUNG) . 每組工輥生產之第一顆鋼捲, 檢查振動輥痕或砂輪痕 (RMK00307) | 訂單:2511DFD004/001 CG1 <生產備註> 事項如下 . ★3.烤漆最終分切限重:3～5 T。 (RMK-YL_KUNG) . ★2.訂單寬度797 mm HR標準範圍807～827 mm，15t。預計以現有庫存2.0*835代用。超修 +8mm (RMK-YL_KUNG) . ★.1.熱軋原料審覆表編號：RSS25100004(2511DFD003/003鋼捲轉入) (RMK-YL_KUNG) . SKP:下工輥RA:0.5-0.8,上工輥RA:0.5-0.8,EL:2.0±0.5%, (RMK00050) . 弓形度≦8MM/300MM 中波高≦2.5MM 邊波高≦3MM 急峻度≦0.6%. (RMK00050) . 刷輥須持續使用,並記得要噴水. (RMK00050) . TENSION LEVELLER:EL%≦0.2%,控制C-ROLL及L-ROLL來調整弓形度. (RMK00050) | 訂單:2511DFD004/001 CG2 <生產備註> 事項如下 . ★3.烤漆最終分切限重:3～5 T。 (RMK-YL_KUNG) . ★2.訂單寬度797 mm HR標準範圍807～827 mm，15t。預計以現有庫存2.0*835代用。超修 +8mm (RMK-YL_KUNG) . ★.1.熱軋原料審覆表編號：RSS25100004(2511DFD003/003鋼捲轉入) (RMK-YL_KUNG) . SKP:下工輥RA:0.5-0.8,上工輥RA:0.5-0.8,EL:2.0±0.5%, (RMK00050) . 弓形度≦8MM/300MM 中波高≦2.5MM 邊波高≦3MM 急峻度≦0.6%. (RMK00050) . 刷輥須持續使用,並記得要噴水. (RMK00050) . TENSION LEVELLER:EL%≦0.2%,控制C-ROLL及L-ROLL來調整弓形度. (RMK00050) | 訂單:2511DFD004/001 CC1 <生產備註> 事項如下 . ★5.此為超修鋼捲，請烤漆品檢加強注意邊緣鼓起之確認，每顆母鋼第一分切請計畫性暫留(當班送RCL外切10米確認板形)，原因為鼓起確認 (RMK-YL_KUNG) . ★4.烤漆出口分請注意有無鼓起現象 (RMK-YL_KUNG) . ★3.烤漆最終分切限重:3～5 T。 (RMK-YL_KUNG) . ★2.訂單寬度797 mm HR標準範圍807～827 mm，15t。預計以現有庫存2.0*835代用。超修 +8mm (RMK-YL_KUNG) . ★.1.熱軋原料審覆表編號：RSS25100004(2511DFD003/003鋼捲轉入) (RMK-YL_KUNG) . 塗裝請使用無毒專用設備(回流管.PUMP........). (RMK00050) . 注意前處理相關設備,清潔與更換以防污染. (RMK00050) . ★品檢注意！JIS&CNS 訂單必須每滿50噸一定要再做一次TEST (RMK00259) . 【品檢】水痕允許距板邊40mm內 (RMK00348) . 【品檢】每個母鋼最後分切的尾板需量測板形,NG送RCL切除(鍍鋅內圈捲軸效應產生的邊波) (RMK00348) . 【品檢】更換色碼(含正、背面)更換時需要測試RoHS (RMK00348) . 因進位問題 BYF71 9u 手動計算 170.1基本檔設定170，批次檔電腦自動進位為175。于此聲明生產與相關檢測 塗佈量以170 為標準 (RMK00466) . 【抽氣量】白色系在CC1生產時,FINISH抽氣量請設定250,如生產中發生色差b值異常升高,請股長再加大抽氣量因應 (RMK00560) | 訂單:2511DFD004/001 CC2 <生產備註> 事項如下 . ★5.此為超修鋼捲，請烤漆品檢加強注意邊緣鼓起之確認，每顆母鋼第一分切請計畫性暫留(當班送RCL外切10米確認板形)，原因為鼓起確認 (RMK-YL_KUNG) . ★4.烤漆出口分請注意有無鼓起現象 (RMK-YL_KUNG) . ★3.烤漆最終分切限重:3～5 T。 (RMK-YL_KUNG) . ★2.訂單寬度797 mm HR標準範圍807～827 mm，15t。預計以現有庫存2.0*835代用。超修 +8mm (RMK-YL_KUNG) . ★.1.熱軋原料審覆表編號：RSS25100004(2511DFD003/003鋼捲轉入) (RMK-YL_KUNG) . 塗裝請使用無毒專用設備(回流管.PUMP........). (RMK00050) . 注意前處理相關設備,清潔與更換以防污染. (RMK00050) . 20120627晨會決議 CC2生產 PPGI 時請使用表調 (RMK00191) . ★品檢注意！JIS&CNS 訂單必須每滿50噸一定要再做一次TEST (RMK00259) . 【品檢】水痕允許距板邊40mm內 (RMK00348) . 【品檢】每個母鋼最後分切的尾板需量測板形,NG送RCL切除(鍍鋅內圈捲軸效應產生的邊波) (RMK00348) . 【品檢】更換色碼(含正、背面)更換時需要測試RoHS (RMK00348) . 因進位問題 BYF71 9u 手動計算 170.1基本檔設定170，批次檔電腦自動進位為175。于此聲明生產與相關檢測 塗佈量以170 為標準 (RMK00466) . 【抽氣量】白色系在CC1生產時,FINISH抽氣量請設定250,如生產中發生色差b值異常升高,請股長再加大抽氣量因應 (RMK00560) | 訂單:2511DFD004/001 RCL <生產備註> 事項如下 . ★4.烤漆出口分請注意有無鼓起現象 (RMK-YL_KUNG) | 訂單:2511DFD004/001 CCPK 無 <生產備註> 事項 | 訂單:2511DFD004/001 CGQC <品檢備註> 事項如下 . 弓形度≦8MM/300MM 中波高≦2.5MM 邊波高≦3MM 急峻度≦0.6%. (RMK00050) | 訂單:2511DFD004/001 CCQC <品檢備註> 事項如下 . ★5.此為超修鋼捲，請烤漆品檢加強注意邊緣鼓起之確認，每顆母鋼第一分切請計畫性暫留(當班送RCL外切10米確認板形)，原因為鼓起確認 (RMK-YL_KUNG) . ★4.烤漆出口分請注意有無鼓起現象 (RMK-YL_KUNG) . ★品檢注意！JIS&CNS 訂單必須每滿50噸一定要再做一次TEST (RMK00259) . 【品檢】水痕允許距板邊40mm內 (RMK00348) . 【品檢】每個母鋼最後分切的尾板需量測板形,NG送RCL切除(鍍鋅內圈捲軸效應產生的邊波) (RMK00348) . 【品檢】更換色碼(含正、背面)更換時需要測試RoHS (RMK00348) . 因進位問題 BYF71 9u 手動計算 170.1基本檔設定170，批次檔電腦自動進位為175。于此聲明生產與相關檢測 塗佈量以170 為標準 (RMK00466) | 訂單:2511DFD004/001 TOL 無 <生產備註> 事項 | ★.1.熱軋原料審覆表編號：RSS25100004(2511DFD003/003鋼捲轉入)^^/CPL/CR1/CR2/CG1/CG2/CC1/CC2/ <<.YL_KUNG 2025/10/21 10:48.>> ★2.訂單寬度797 mm HR標準範圍807～827 mm，15t。預計以現有庫存2.0*835代用。超修 +8mm^^/CPL/CR1/CR2/CG1/CG2/CC1/CC2/ <<.YL_KUNG 2025/10/21 10:49.>> ★3.烤漆最終分切限重:3～5 T。^^/CPL/CR1/CR2/CG1/CG2/CC1/CC2/ <<.YL_KUNG 2025/10/21 10:43.>> ★4.烤漆出口分請注意有無鼓起現象^^/CC1/CC2/CCQC/RCL/ <<.YL_KUNG 2025/10/21 10:43.>> ★5.此為超修鋼捲，請烤漆品檢加強注意邊緣鼓起之確認，每顆母鋼第一分切請計畫性暫留(當班送RCL外切10米確認板形)，原因為鼓起確認^^/CC1/CC2/CCQC/ <<.YL_KUNG 2025/10/21 10:44.>> | 訂單 2511DFD004/001 修改記錄如下: 20251017 13:55:41 (93025) 退火碼: >> S1, 用途碼: >> CIC001, 背面標示: >> S000, 訂單背面顏色(五碼): >> BYF71, 背面漆膜厚: >> NOM, 背面漆塗漆型式幾塗幾烤: >> 1, 鉻酸鹽: >> Z, 訂單厚度: >> 0.326, 訂單重: >> 15, 重量容許率(下限): >> 10, 重量容許率(上限): >> 10, 訂單寬度: >> 797, 鍍製方式: >> BC, 鋼捲內徑: >> 508, 鋼捲下限重: >> 3, 鋼捲上限重: >> 5, 壓花條件碼: >> -, 表面花紋: >> Z, GL鋅花要求下限: >> 0, GL鋅花要求上限: >> 0, 綠色識別碼: >> R1, 印刷輥號: >> -, 產品代碼: >> PPGI, 皮膜碼: >> -, 單位別: >> M, 油品種類: >> Z, 塗油量: >> Z, 包裝代碼: >> S3 , 保護膜碼: >> -, 客戶試片取樣型式: >> -, 調質碼: >> S, 套筒碼: >> E , 規格: >> CGCC-10, 製造標準: >> CNS, 表面處理劑種類: >> Z, 表面處理劑塗佈量: >> Z, 伸長率測試: >> N, 硬度測試碼: >> N, 抗拉強度測試: >> N, 降伏強度測試: >> N, 厚度變異: >> -2.4, 訂單正面顏色(五碼): >> AWF54, 正面漆膜厚: >> 25, 正面漆塗漆型式幾塗幾烤: >> 2, 修邊碼: >> Y, 重量碼: >> AW, 鋼捲捲向: >> O, 鍍層碼: >> Z08, | H:厚度偏薄
PPGI | 2511DFD005/001 |  | 1. 部分大陸料含B元素超過CNS規範管制，故請原料CNS規範之訂單不要配大陸料 (OFP00684)-{.不符.} | 1. 訂單若有厚度變異，冷軋厚度公差比照烤漆計算公式 , 但最小為 1/2 公差做設定 (OFP00254)-{.不符.} 2. "偏薄要求訂單" 鍍後厚度減 鍍後厚度下限需大於 0.02 MM,以免發生厚度不足狀況 (OFP00369)-{.不符.} 3. 部分大陸料含B元素超過CNS規範管制，故請原料CNS規範之訂單不要配大陸料 (OFP00684)-{.不符.} | 訂單:2511DFD005/001 CPL <生產備註> 事項如下 . 除HGI/ HGL 訂單邊緣不噴油. 其餘皆側緣噴油 (RMK00285) | 訂單:2511DFD005/001 CR1 <生產備註> 事項如下 . 每組工輥生產之第一顆鋼捲, 檢查振動輥痕或砂輪痕 (RMK00307) | 訂單:2511DFD005/001 CR2 <生產備註> 事項如下 . 每組工輥生產之第一顆鋼捲, 檢查振動輥痕或砂輪痕 (RMK00307) | 訂單:2511DFD005/001 CG1 <生產備註> 事項如下 . SKP:下工輥RA:0.5-0.8,上工輥RA:0.5-0.8,EL:2.0±0.5%, (RMK00050) . 弓形度≦8MM/300MM 中波高≦2.5MM 邊波高≦3MM 急峻度≦0.6%. (RMK00050) . 刷輥須持續使用,並記得要噴水. (RMK00050) . TENSION LEVELLER:EL%≦0.2%,控制C-ROLL及L-ROLL來調整弓形度. (RMK00050) | 訂單:2511DFD005/001 CG2 <生產備註> 事項如下 . SKP:下工輥RA:0.5-0.8,上工輥RA:0.5-0.8,EL:2.0±0.5%, (RMK00050) . 弓形度≦8MM/300MM 中波高≦2.5MM 邊波高≦3MM 急峻度≦0.6%. (RMK00050) . 刷輥須持續使用,並記得要噴水. (RMK00050) . TENSION LEVELLER:EL%≦0.2%,控制C-ROLL及L-ROLL來調整弓形度. (RMK00050) | 訂單:2511DFD005/001 CC1 <生產備註> 事項如下 . 塗裝請使用無毒專用設備(回流管.PUMP........). (RMK00050) . 注意前處理相關設備,清潔與更換以防污染. (RMK00050) . ★品檢注意！JIS&CNS 訂單必須每滿50噸一定要再做一次TEST (RMK00259) . ★注意！AYF632,ABF522,ABF532 自2015/05/13起,為改善色差原液黏度降至80秒。 (RMK00321) . 塗裝室調整黏度時請注意原液黏度80" (RMK00321) . 【品檢】水痕允許距板邊40mm內 (RMK00348) . 【品檢】每個母鋼最後分切的尾板需量測板形,NG送RCL切除(鍍鋅內圈捲軸效應產生的邊波) (RMK00348) . 【品檢】更換色碼(含正、背面)更換時需要測試RoHS (RMK00348) . 因進位問題 BYF71 9u 手動計算 170.1基本檔設定170，批次檔電腦自動進位為175。于此聲明生產與相關檢測 塗佈量以170 為標準 (RMK00466) | 訂單:2511DFD005/001 CC2 <生產備註> 事項如下 . 塗裝請使用無毒專用設備(回流管.PUMP........). (RMK00050) . 注意前處理相關設備,清潔與更換以防污染. (RMK00050) . 20120627晨會決議 CC2生產 PPGI 時請使用表調 (RMK00191) . ★品檢注意！JIS&CNS 訂單必須每滿50噸一定要再做一次TEST (RMK00259) . ★注意！AYF632,ABF522,ABF532 自2015/05/13起,為改善色差原液黏度降至80秒。 (RMK00321) . 塗裝室調整黏度時請注意原液黏度80" (RMK00321) . 【品檢】水痕允許距板邊40mm內 (RMK00348) . 【品檢】每個母鋼最後分切的尾板需量測板形,NG送RCL切除(鍍鋅內圈捲軸效應產生的邊波) (RMK00348) . 【品檢】更換色碼(含正、背面)更換時需要測試RoHS (RMK00348) . 因進位問題 BYF71 9u 手動計算 170.1基本檔設定170，批次檔電腦自動進位為175。于此聲明生產與相關檢測 塗佈量以170 為標準 (RMK00466) | 訂單:2511DFD005/001 RCL 無 <生產備註> 事項 | 訂單:2511DFD005/001 CCPK 無 <生產備註> 事項 | 訂單:2511DFD005/001 CGQC <品檢備註> 事項如下 . 弓形度≦8MM/300MM 中波高≦2.5MM 邊波高≦3MM 急峻度≦0.6%. (RMK00050) | 訂單:2511DFD005/001 CCQC <品檢備註> 事項如下 . ★品檢注意！JIS&CNS 訂單必須每滿50噸一定要再做一次TEST (RMK00259) . 【品檢】水痕允許距板邊40mm內 (RMK00348) . 【品檢】每個母鋼最後分切的尾板需量測板形,NG送RCL切除(鍍鋅內圈捲軸效應產生的邊波) (RMK00348) . 【品檢】更換色碼(含正、背面)更換時需要測試RoHS (RMK00348) . 因進位問題 BYF71 9u 手動計算 170.1基本檔設定170，批次檔電腦自動進位為175。于此聲明生產與相關檢測 塗佈量以170 為標準 (RMK00466) | 訂單:2511DFD005/001 TOL 無 <生產備註> 事項 |  | 訂單 2511DFD005/001 修改記錄如下: 20251017 14:06:41 (93025) 退火碼: >> S1, 用途碼: >> CIC001, 背面標示: >> S000, 訂單背面顏色(五碼): >> BYF71, 背面漆膜厚: >> NOM, 背面漆塗漆型式幾塗幾烤: >> 1, 鉻酸鹽: >> Z, 訂單厚度: >> 0.326, 訂單重: >> 15, 重量容許率(下限): >> 10, 重量容許率(上限): >> 10, 訂單寬度: >> 715, 鍍製方式: >> BC, 鋼捲內徑: >> 508, 鋼捲下限重: >> 3, 鋼捲上限重: >> 5, 壓花條件碼: >> -, 表面花紋: >> Z, GL鋅花要求下限: >> 0, GL鋅花要求上限: >> 0, 綠色識別碼: >> R1, 印刷輥號: >> -, 產品代碼: >> PPGI, 皮膜碼: >> -, 單位別: >> M, 油品種類: >> Z, 塗油量: >> Z, 包裝代碼: >> S3 , 保護膜碼: >> -, 客戶試片取樣型式: >> -, 調質碼: >> S, 套筒碼: >> E , 規格: >> CGCC-10, 製造標準: >> CNS, 表面處理劑種類: >> Z, 表面處理劑塗佈量: >> Z, 伸長率測試: >> N, 硬度測試碼: >> N, 抗拉強度測試: >> N, 降伏強度測試: >> N, 厚度變異: >> -2.4, 訂單正面顏色(五碼): >> AYF63, 正面漆膜厚: >> 25, 正面漆塗漆型式幾塗幾烤: >> 2, 修邊碼: >> Y, 重量碼: >> AW, 鋼捲捲向: >> O, 鍍層碼: >> Z08, | H:厚度偏薄
PPGL | 2511DFD007/001 | 1. 單捲限重檢核 (原料重:16~21, 分切困難:16.80~17.50,20.00~21.00, 單捲限重:2.50~2.80)(OFP00031)-{.不符.} | 1. 烤漆產品"門板"類...指定使用CSC（含 CH）或DS用料，切勿用其它料源 (OFP00129)-{.不符.} 2. 提醒：格來德捲門 CGLC400 投SAE1012料。訂單0.45（CR=0.455) HR=2.52 軋延率 82％。確認OK可不用理會 (OFP00371)-{.不符.} 3. 部分大陸料含B元素超過CNS規範管制，故請原料CNS規範之訂單不要配大陸料 (OFP00684)-{.不符.} | 1. 備註：XXXXX 標準MASS=XXX 為生產與品管依據。排程MASS為請購用不用理會 (OFP00293)-{.不符.} 2. 提醒：格來德捲門 CGLC400 投SAE1012料。訂單0.45（CR=0.455) HR=2.52 軋延率 82％。確認OK可不用理會 (OFP00371)-{.不符.} 3. 【提醒】！本單為直立式包裝，嚴禁鍍鋅或烤漆後以STAGGER捲取 (OFP00451)-{.不符.} 4. 部分大陸料含B元素超過CNS規範管制，故請原料CNS規範之訂單不要配大陸料 (OFP00684)-{.不符.} | 訂單:2511DFD007/001 CPL <生產備註> 事項如下 . 指定使用CSC或中龍或者日本用料，切勿用其它料源。會訴賠... (RMK00241) . 除HGI/ HGL 訂單邊緣不噴油. 其餘皆側緣噴油 (RMK00285) | 訂單:2511DFD007/001 CR1 <生產備註> 事項如下 . 指定使用CSC或中龍或者日本用料，切勿用其它料源。會訴賠... (RMK00241) . 完軋寬度超出管制值上限≦2mm時,冷軋繼續生產並填寫品質異常通報單給鍍鋅線,以便調整張力與板溫 (RMK00278) | 訂單:2511DFD007/001 CR2 <生產備註> 事項如下 . 指定使用CSC或中龍或者日本用料，切勿用其它料源。會訴賠... (RMK00241) . 完軋寬度超出管制值上限≦2mm時,冷軋繼續生產並填寫品質異常通報單給鍍鋅線,以便調整張力與板溫 (RMK00278) | 訂單:2511DFD007/001 CG1 <生產備註> 事項如下 . ★ SKP+T/L 的 EL％總和 CQ ＞0.8％,材質SAE1012＞0.6 ％ --->一定要達到不然會訴賠★ (RMK00241) . 指定使用CSC或中龍或者日本用料，切勿用其它料源。會訴賠... (RMK00241) . 因為SKP+T/L 的 EL％總和 CQ ＞0.8％,材質SAE1012＞0.6 ％以上時，烤漆品檢測試Fluting 會NG降級 (RMK00241) . 若SKP+T/L 的 EL％總和 CQ ＞0.8％,材質SAE1012＞0.6 ％ 未能符合，反應給下製程與TED工程師 (RMK00241) | 訂單:2511DFD007/001 CG2 <生產備註> 事項如下 . ★ SKP+T/L 的 EL％總和 CQ ＞0.8％,材質SAE1012＞0.6 ％ --->一定要達到不然會訴賠★ (RMK00241) . 指定使用CSC或中龍或者日本用料，切勿用其它料源。會訴賠... (RMK00241) . 因為SKP+T/L 的 EL％總和 CQ ＞0.8％,材質SAE1012＞0.6 ％以上時，烤漆品檢測試Fluting 會NG降級 (RMK00241) . 若SKP+T/L 的 EL％總和 CQ ＞0.8％,材質SAE1012＞0.6 ％ 未能符合，反應給下製程與TED工程師 (RMK00241) | 訂單:2511DFD007/001 CC1 <生產備註> 事項如下 . 【MASS】BY60T 標準MASS=60+180=240 為生產與品管依據。排程MASS為請購用不用理會 (RMK-E_CHIN) . 【分切】用戶端大天車裁撤，必須降低最大限重；其中能否把最後一顆分切鋼捲，若是＞3.2噸，可切成2顆1噸多的小鋼捲，重量低於訂單最低限重客戶也願意一級品接受。 (RMK-E_CHIN) . 1.本單若塗裝背面漆一律改為REVERSE COATING 例外訂單如下敘述 (RMK00163) . 2.例外訂單為R字頭超低光澤與PVDF (＞25μ)，背面漆可改 NATURE COATING，但搭配底漆避免遮蓋性不佳 (RMK00163) . 請注意面漆（扣除底漆mass）mass必須≧90％ STD MASS (訂單有耐磨耗需求) (RMK00214) . 每顆母鋼捲 留烤漆板 全寬*30CM*1片 並註明(1)鋼捲號碼(2)耐磨耗 給實驗室做耐磨耗試驗.請浮貼三張標籤！ (RMK00214) . 一般CQ T/L EL％目標0.1％，視板面或狀況可做調整--->不然下製程會發生FLUTING會訴賠 (RMK00241) . ★本產品因訴賠過，一定得做 Fluting TEST，線上EL％有調整時需再確認★ (RMK00241) . ★品檢注意！JIS&CNS 訂單必須每滿50噸一定要再做一次TEST (RMK00259) . 【捲取】注意！本單為直立式包裝。禁用STAGGER捲取送包裝！送RCL重處理例外。 (RMK00512) . 【抽氣量】白色系在CC1生產時,FINISH抽氣量請設定250,如生產中發生色差b值異常升高,請股長再加大抽氣量因應 (RMK00560) | 訂單:2511DFD007/001 CC2 <生產備註> 事項如下 . 【MASS】BY60T 標準MASS=60+180=240 為生產與品管依據。排程MASS為請購用不用理會 (RMK-E_CHIN) . 【分切】用戶端大天車裁撤，必須降低最大限重；其中能否把最後一顆分切鋼捲，若是＞3.2噸，可切成2顆1噸多的小鋼捲，重量低於訂單最低限重客戶也願意一級品接受。 (RMK-E_CHIN) . 1.本單若塗裝背面漆一律改為REVERSE COATING 例外訂單如下敘述 (RMK00163) . 2.例外訂單為R字頭超低光澤與PVDF (＞25μ)，背面漆可改 NATURE COATING，但搭配底漆避免遮蓋性不佳 (RMK00163) . 請注意面漆（扣除底漆mass）mass必須≧90％ STD MASS (訂單有耐磨耗需求) (RMK00214) . 每顆母鋼捲 留烤漆板 全寬*30CM*1片 並註明(1)鋼捲號碼(2)耐磨耗 給實驗室做耐磨耗試驗.請浮貼三張標籤！ (RMK00214) . 一般CQ T/L EL％目標0.1％，視板面或狀況可做調整--->不然下製程會發生FLUTING會訴賠 (RMK00241) . ★本產品因訴賠過，一定得做 Fluting TEST，線上EL％有調整時需再確認★ (RMK00241) . ★品檢注意！JIS&CNS 訂單必須每滿50噸一定要再做一次TEST (RMK00259) . 【捲取】注意！本單為直立式包裝。禁用STAGGER捲取送包裝！送RCL重處理例外。 (RMK00512) . 【抽氣量】白色系在CC1生產時,FINISH抽氣量請設定250,如生產中發生色差b值異常升高,請股長再加大抽氣量因應 (RMK00560) | 訂單:2511DFD007/001 RCL <生產備註> 事項如下 . 【捲取】注意！本單為直立式包裝。禁用STAGGER捲取送包裝！送RCL重處理例外。 (RMK00512) | 訂單:2511DFD007/001 CCPK 無 <生產備註> 事項 | 訂單:2511DFD007/001 CGQC 無 <品檢備註> 事項 | 訂單:2511DFD007/001 CCQC <品檢備註> 事項如下 . 【MASS】BY60T 標準MASS=60+180=240 為生產與品管依據。排程MASS為請購用不用理會 (RMK-E_CHIN) . 1.本單若塗裝背面漆一律改為REVERSE COATING 例外訂單如下敘述 (RMK00163) . 2.例外訂單為R字頭超低光澤與PVDF (＞25μ)，背面漆可改 NATURE COATING，但搭配底漆避免遮蓋性不佳 (RMK00163) . 請注意面漆（扣除底漆mass）mass必須≧90％ STD MASS (訂單有耐磨耗需求) (RMK00214) . 每顆母鋼捲 留烤漆板 全寬*30CM*1片 並註明(1)鋼捲號碼(2)耐磨耗 給實驗室做耐磨耗試驗.請浮貼三張標籤！ (RMK00214) . ★本產品因訴賠過，一定得做 Fluting TEST，線上EL％有調整時需再確認★ (RMK00241) . ★品檢注意！JIS&CNS 訂單必須每滿50噸一定要再做一次TEST (RMK00259) . 【捲取】注意！本單為直立式包裝。禁用STAGGER捲取送包裝！送RCL重處理例外。 (RMK00512) | 訂單:2511DFD007/001 TOL 無 <生產備註> 事項 | 【分切】用戶端大天車裁撤，必須降低最大限重；其中能否把最後一顆分切鋼捲，若是＞3.2噸，可切成2顆1噸多的小鋼捲，重量低於訂單最低限重客戶也願意一級品接受。^^/CC1/CC2/ <<.E_CHIN 2025/10/22 14:33.>> 【MASS】BY60T 標準MASS=60+180=240 為生產與品管依據。排程MASS為請購用不用理會^^/CC1/CC2/CCQC/^^ <<.E_CHIN 2025/10/22 14:39.>> | 訂單 2511DFD007/001 修改記錄如下: 20251017 17:11:15 (93025) 退火碼: >> S1, 用途碼: >> COA010, 背面標示: >> C845, 訂單背面顏色(五碼): >> BY60T, 背面漆膜厚: >> NOM, 背面漆塗漆型式幾塗幾烤: >> 2, 鉻酸鹽: >> Z, 訂單厚度: >> 0.45, 訂單重: >> 30, 重量容許率(下限): >> 10, 重量容許率(上限): >> 10, 訂單寬度: >> 960, 鍍製方式: >> BC, 鋼捲內徑: >> 508, 鋼捲下限重: >> 2.5, 鋼捲上限重: >> 2.8, 壓花條件碼: >> -, 表面花紋: >> R, 綠色識別碼: >> -, 印刷輥號: >> -, 產品代碼: >> PPGL, 皮膜碼: >> -, 單位別: >> M, 油品種類: >> Z, 塗油量: >> Z, 包裝代碼: >> D7 , 保護膜碼: >> -, 客戶試片取樣型式: >> -, 調質碼: >> S, 套筒碼: >> P , 規格: >> CGLC400-20, 製造標準: >> CNS, 表面處理劑種類: >> Z, 表面處理劑塗佈量: >> Z, 伸長率測試: >> Y, 硬度測試碼: >> Y, 抗拉強度測試: >> Y, 降伏強度測試: >> Y, 厚度變異: >> 0, 訂單正面顏色(五碼): >> 5W386, 正面漆膜厚: >> NOM, 正面漆塗漆型式幾塗幾烤: >> 2, 修邊碼: >> Y, 重量碼: >> AW, 鋼捲捲向: >> O, 鍍層碼: >> AZ150, | *:
PPGL | 2511DFD007/002 | 1. 單捲限重檢核 (原料重:16~21, 分切困難:16.80~17.50,20.00~21.00, 單捲限重:2.50~2.80)(OFP00031)-{.不符.} | 1. 烤漆產品"門板"類...指定使用CSC（含 CH）或DS用料，切勿用其它料源 (OFP00129)-{.不符.} 2. 提醒：格來德捲門 CGLC400 投SAE1012料。訂單0.45（CR=0.455) HR=2.52 軋延率 82％。確認OK可不用理會 (OFP00371)-{.不符.} 3. 部分大陸料含B元素超過CNS規範管制，故請原料CNS規範之訂單不要配大陸料 (OFP00684)-{.不符.} | 1. 備註：XXXXX 標準MASS=XXX 為生產與品管依據。排程MASS為請購用不用理會 (OFP00293)-{.不符.} 2. 提醒：格來德捲門 CGLC400 投SAE1012料。訂單0.45（CR=0.455) HR=2.52 軋延率 82％。確認OK可不用理會 (OFP00371)-{.不符.} 3. 【提醒】！本單為直立式包裝，嚴禁鍍鋅或烤漆後以STAGGER捲取 (OFP00451)-{.不符.} 4. 部分大陸料含B元素超過CNS規範管制，故請原料CNS規範之訂單不要配大陸料 (OFP00684)-{.不符.} | 訂單:2511DFD007/002 CPL <生產備註> 事項如下 . 指定使用CSC或中龍或者日本用料，切勿用其它料源。會訴賠... (RMK00241) . 除HGI/ HGL 訂單邊緣不噴油. 其餘皆側緣噴油 (RMK00285) | 訂單:2511DFD007/002 CR1 <生產備註> 事項如下 . 指定使用CSC或中龍或者日本用料，切勿用其它料源。會訴賠... (RMK00241) . 完軋寬度超出管制值上限≦2mm時,冷軋繼續生產並填寫品質異常通報單給鍍鋅線,以便調整張力與板溫 (RMK00278) | 訂單:2511DFD007/002 CR2 <生產備註> 事項如下 . 指定使用CSC或中龍或者日本用料，切勿用其它料源。會訴賠... (RMK00241) . 完軋寬度超出管制值上限≦2mm時,冷軋繼續生產並填寫品質異常通報單給鍍鋅線,以便調整張力與板溫 (RMK00278) | 訂單:2511DFD007/002 CG1 <生產備註> 事項如下 . ★ SKP+T/L 的 EL％總和 CQ ＞0.8％,材質SAE1012＞0.6 ％ --->一定要達到不然會訴賠★ (RMK00241) . 指定使用CSC或中龍或者日本用料，切勿用其它料源。會訴賠... (RMK00241) . 因為SKP+T/L 的 EL％總和 CQ ＞0.8％,材質SAE1012＞0.6 ％以上時，烤漆品檢測試Fluting 會NG降級 (RMK00241) . 若SKP+T/L 的 EL％總和 CQ ＞0.8％,材質SAE1012＞0.6 ％ 未能符合，反應給下製程與TED工程師 (RMK00241) | 訂單:2511DFD007/002 CG2 <生產備註> 事項如下 . ★ SKP+T/L 的 EL％總和 CQ ＞0.8％,材質SAE1012＞0.6 ％ --->一定要達到不然會訴賠★ (RMK00241) . 指定使用CSC或中龍或者日本用料，切勿用其它料源。會訴賠... (RMK00241) . 因為SKP+T/L 的 EL％總和 CQ ＞0.8％,材質SAE1012＞0.6 ％以上時，烤漆品檢測試Fluting 會NG降級 (RMK00241) . 若SKP+T/L 的 EL％總和 CQ ＞0.8％,材質SAE1012＞0.6 ％ 未能符合，反應給下製程與TED工程師 (RMK00241) | 訂單:2511DFD007/002 CC1 <生產備註> 事項如下 . 【MASS】BY60T 標準MASS=60+180=240 為生產與品管依據。排程MASS為請購用不用理會 (RMK-E_CHIN) . 【分切】用戶端大天車裁撤，必須降低最大限重；其中能否把最後一顆分切鋼捲，若是＞3.2噸，可切成2顆1噸多的小鋼捲，重量低於訂單最低限重客戶也願意一級品接受。 (RMK-E_CHIN) . 1.本單若塗裝背面漆一律改為REVERSE COATING 例外訂單如下敘述 (RMK00163) . 2.例外訂單為R字頭超低光澤與PVDF (＞25μ)，背面漆可改 NATURE COATING，但搭配底漆避免遮蓋性不佳 (RMK00163) . 請注意面漆（扣除底漆mass）mass必須≧90％ STD MASS (訂單有耐磨耗需求) (RMK00214) . 每顆母鋼捲 留烤漆板 全寬*30CM*1片 並註明(1)鋼捲號碼(2)耐磨耗 給實驗室做耐磨耗試驗.請浮貼三張標籤！ (RMK00214) . 一般CQ T/L EL％目標0.1％，視板面或狀況可做調整--->不然下製程會發生FLUTING會訴賠 (RMK00241) . ★本產品因訴賠過，一定得做 Fluting TEST，線上EL％有調整時需再確認★ (RMK00241) . ★品檢注意！JIS&CNS 訂單必須每滿50噸一定要再做一次TEST (RMK00259) . 【捲取】注意！本單為直立式包裝。禁用STAGGER捲取送包裝！送RCL重處理例外。 (RMK00512) | 訂單:2511DFD007/002 CC2 <生產備註> 事項如下 . 【MASS】BY60T 標準MASS=60+180=240 為生產與品管依據。排程MASS為請購用不用理會 (RMK-E_CHIN) . 【分切】用戶端大天車裁撤，必須降低最大限重；其中能否把最後一顆分切鋼捲，若是＞3.2噸，可切成2顆1噸多的小鋼捲，重量低於訂單最低限重客戶也願意一級品接受。 (RMK-E_CHIN) . 1.本單若塗裝背面漆一律改為REVERSE COATING 例外訂單如下敘述 (RMK00163) . 2.例外訂單為R字頭超低光澤與PVDF (＞25μ)，背面漆可改 NATURE COATING，但搭配底漆避免遮蓋性不佳 (RMK00163) . 請注意面漆（扣除底漆mass）mass必須≧90％ STD MASS (訂單有耐磨耗需求) (RMK00214) . 每顆母鋼捲 留烤漆板 全寬*30CM*1片 並註明(1)鋼捲號碼(2)耐磨耗 給實驗室做耐磨耗試驗.請浮貼三張標籤！ (RMK00214) . 一般CQ T/L EL％目標0.1％，視板面或狀況可做調整--->不然下製程會發生FLUTING會訴賠 (RMK00241) . ★本產品因訴賠過，一定得做 Fluting TEST，線上EL％有調整時需再確認★ (RMK00241) . ★品檢注意！JIS&CNS 訂單必須每滿50噸一定要再做一次TEST (RMK00259) . 【捲取】注意！本單為直立式包裝。禁用STAGGER捲取送包裝！送RCL重處理例外。 (RMK00512) | 訂單:2511DFD007/002 RCL <生產備註> 事項如下 . 【捲取】注意！本單為直立式包裝。禁用STAGGER捲取送包裝！送RCL重處理例外。 (RMK00512) | 訂單:2511DFD007/002 CCPK 無 <生產備註> 事項 | 訂單:2511DFD007/002 CGQC 無 <品檢備註> 事項 | 訂單:2511DFD007/002 CCQC <品檢備註> 事項如下 . 【MASS】BY60T 標準MASS=60+180=240 為生產與品管依據。排程MASS為請購用不用理會 (RMK-E_CHIN) . 1.本單若塗裝背面漆一律改為REVERSE COATING 例外訂單如下敘述 (RMK00163) . 2.例外訂單為R字頭超低光澤與PVDF (＞25μ)，背面漆可改 NATURE COATING，但搭配底漆避免遮蓋性不佳 (RMK00163) . 請注意面漆（扣除底漆mass）mass必須≧90％ STD MASS (訂單有耐磨耗需求) (RMK00214) . 每顆母鋼捲 留烤漆板 全寬*30CM*1片 並註明(1)鋼捲號碼(2)耐磨耗 給實驗室做耐磨耗試驗.請浮貼三張標籤！ (RMK00214) . ★本產品因訴賠過，一定得做 Fluting TEST，線上EL％有調整時需再確認★ (RMK00241) . ★品檢注意！JIS&CNS 訂單必須每滿50噸一定要再做一次TEST (RMK00259) . 【捲取】注意！本單為直立式包裝。禁用STAGGER捲取送包裝！送RCL重處理例外。 (RMK00512) | 訂單:2511DFD007/002 TOL 無 <生產備註> 事項 | 【分切】用戶端大天車裁撤，必須降低最大限重；其中能否把最後一顆分切鋼捲，若是＞3.2噸，可切成2顆1噸多的小鋼捲，重量低於訂單最低限重客戶也願意一級品接受。^^/CC1/CC2/ <<.E_CHIN 2025/10/22 14:33.>> 【MASS】BY60T 標準MASS=60+180=240 為生產與品管依據。排程MASS為請購用不用理會^^/CC1/CC2/CCQC/^^ <<.E_CHIN 2025/10/22 14:43.>> | 訂單 2511DFD007/002 修改記錄如下: 20251017 17:11:35 (93025) 退火碼: >> S1, 用途碼: >> COA010, 背面標示: >> C845, 訂單背面顏色(五碼): >> BY60T, 背面漆膜厚: >> NOM, 背面漆塗漆型式幾塗幾烤: >> 2, 鉻酸鹽: >> Z, 訂單厚度: >> 0.45, 訂單重: >> 30, 重量容許率(下限): >> 10, 重量容許率(上限): >> 10, 訂單寬度: >> 960, 鍍製方式: >> BC, 鋼捲內徑: >> 508, 鋼捲下限重: >> 2.5, 鋼捲上限重: >> 2.8, 壓花條件碼: >> -, 表面花紋: >> R, 綠色識別碼: >> -, 印刷輥號: >> -, 產品代碼: >> PPGL, 皮膜碼: >> -, 單位別: >> M, 油品種類: >> Z, 塗油量: >> Z, 包裝代碼: >> D7 , 保護膜碼: >> -, 客戶試片取樣型式: >> -, 調質碼: >> S, 套筒碼: >> P , 規格: >> CGLC400-20, 製造標準: >> CNS, 表面處理劑種類: >> Z, 表面處理劑塗佈量: >> Z, 伸長率測試: >> Y, 硬度測試碼: >> Y, 抗拉強度測試: >> Y, 降伏強度測試: >> Y, 厚度變異: >> 0, 訂單正面顏色(五碼): >> 4G396, 正面漆膜厚: >> NOM, 正面漆塗漆型式幾塗幾烤: >> 2, 修邊碼: >> Y, 重量碼: >> AW, 鋼捲捲向: >> O, 鍍層碼: >> AZ150, | *:
PPGL | 2511DFD008/001 |  | 1. 部分大陸料含B元素超過CNS規範管制，故請原料CNS規範之訂單不要配大陸料 (OFP00684)-{.不符.} | 1. 訂單若有厚度變異，冷軋厚度公差比照烤漆計算公式 , 但最小為 1/2 公差做設定 (OFP00254)-{.不符.} 2. "偏薄要求訂單" 鍍後厚度減 鍍後厚度下限需大於 0.02 MM,以免發生厚度不足狀況 (OFP00369)-{.不符.} 3. 部分大陸料含B元素超過CNS規範管制，故請原料CNS規範之訂單不要配大陸料 (OFP00684)-{.不符.} | 訂單:2511DFD008/001 CPL <生產備註> 事項如下 . 除HGI/ HGL 訂單邊緣不噴油. 其餘皆側緣噴油 (RMK00285) | 訂單:2511DFD008/001 CR1 無 <生產備註> 事項 | 訂單:2511DFD008/001 CR2 無 <生產備註> 事項 | 訂單:2511DFD008/001 CG1 無 <生產備註> 事項 | 訂單:2511DFD008/001 CG2 無 <生產備註> 事項 | 訂單:2511DFD008/001 CC1 <生產備註> 事項如下 . 1.本單若塗裝背面漆一律改為REVERSE COATING 例外訂單如下敘述 (RMK00163) . 2.例外訂單為R字頭超低光澤與PVDF (＞25μ)，背面漆可改 NATURE COATING，但搭配底漆避免遮蓋性不佳 (RMK00163) . ★品檢注意！JIS&CNS 訂單必須每滿50噸一定要再做一次TEST (RMK00259) | 訂單:2511DFD008/001 CC2 <生產備註> 事項如下 . 1.本單若塗裝背面漆一律改為REVERSE COATING 例外訂單如下敘述 (RMK00163) . 2.例外訂單為R字頭超低光澤與PVDF (＞25μ)，背面漆可改 NATURE COATING，但搭配底漆避免遮蓋性不佳 (RMK00163) . ★品檢注意！JIS&CNS 訂單必須每滿50噸一定要再做一次TEST (RMK00259) | 訂單:2511DFD008/001 RCL 無 <生產備註> 事項 | 訂單:2511DFD008/001 CCPK 無 <生產備註> 事項 | 訂單:2511DFD008/001 CGQC 無 <品檢備註> 事項 | 訂單:2511DFD008/001 CCQC <品檢備註> 事項如下 . 1.本單若塗裝背面漆一律改為REVERSE COATING 例外訂單如下敘述 (RMK00163) . 2.例外訂單為R字頭超低光澤與PVDF (＞25μ)，背面漆可改 NATURE COATING，但搭配底漆避免遮蓋性不佳 (RMK00163) . ★品檢注意！JIS&CNS 訂單必須每滿50噸一定要再做一次TEST (RMK00259) | 訂單:2511DFD008/001 TOL 無 <生產備註> 事項 |  | 訂單 2511DFD008/001 修改記錄如下: 20251022 16:39:54 (22030) 退火碼: >> S1, 用途碼: >> COA001, 背面標示: >> C844, 訂單背面顏色(五碼): >> BW736, 背面漆膜厚: >> NOM, 背面漆塗漆型式幾塗幾烤: >> 1, 鉻酸鹽: >> Z, 訂單厚度: >> 0.42, 訂單重: >> 18, 重量容許率(下限): >> 10, 重量容許率(上限): >> 10, 訂單寬度: >> 914, 鍍製方式: >> AC, 鋼捲內徑: >> 508, 鋼捲下限重: >> 3, 鋼捲上限重: >> 5, 壓花條件碼: >> -, 表面花紋: >> R, 綠色識別碼: >> -, 印刷輥號: >> -, 產品代碼: >> PPGL, 皮膜碼: >> -, 單位別: >> M, 油品種類: >> Z, 塗油量: >> Z, 包裝代碼: >> D2 , 保護膜碼: >> -, 客戶試片取樣型式: >> -, 調質碼: >> S, 套筒碼: >> R , 規格: >> CGLCC-20, 製造標準: >> CNS, 表面處理劑種類: >> Z, 表面處理劑塗佈量: >> Z, 伸長率測試: >> N, 硬度測試碼: >> N, 抗拉強度測試: >> N, 降伏強度測試: >> N, 厚度變異: >> -1.2, 訂單正面顏色(五碼): >> 1R17Q, 正面漆膜厚: >> 25, 正面漆塗漆型式幾塗幾烤: >> 2, 修邊碼: >> Y, 重量碼: >> AW, 鋼捲捲向: >> I, 鍍層碼: >> AZ150, | H:厚度偏薄
PPGL | 2511DFD009/001 |  | 1. 部分大陸料含B元素超過CNS規範管制，故請原料CNS規範之訂單不要配大陸料 (OFP00684)-{.不符.} | 1. 訂單若有厚度變異，冷軋厚度公差比照烤漆計算公式 , 但最小為 1/2 公差做設定 (OFP00254)-{.不符.} 2. "偏薄要求訂單" 鍍後厚度減 鍍後厚度下限需大於 0.02 MM,以免發生厚度不足狀況 (OFP00369)-{.不符.} 3. 部分大陸料含B元素超過CNS規範管制，故請原料CNS規範之訂單不要配大陸料 (OFP00684)-{.不符.} | 訂單:2511DFD009/001 CPL <生產備註> 事項如下 . 除HGI/ HGL 訂單邊緣不噴油. 其餘皆側緣噴油 (RMK00285) | 訂單:2511DFD009/001 CR1 無 <生產備註> 事項 | 訂單:2511DFD009/001 CR2 無 <生產備註> 事項 | 訂單:2511DFD009/001 CG1 <生產備註> 事項如下 . 平板類,鍍鋅生產時SKIN PASS & T/L 請依據鍍鋅標準規定生產 (RMK00100) . 鍍鋅表面不可有鋅痕、壓痕、凹陷、及刮傷 、應變痕等。 (RMK00100) . 出口鋼捲盤捲後目視不允許有鼓起. (RMK00100) | 訂單:2511DFD009/001 CG2 <生產備註> 事項如下 . 平板類,鍍鋅生產時SKIN PASS & T/L 請依據鍍鋅標準規定生產 (RMK00100) . 鍍鋅表面不可有鋅痕、壓痕、凹陷、及刮傷 、應變痕等。 (RMK00100) . 出口鋼捲盤捲後目視不允許有鼓起. (RMK00100) | 訂單:2511DFD009/001 CC1 <生產備註> 事項如下 . 1.本單若塗裝背面漆一律改為REVERSE COATING 例外訂單如下敘述 (RMK00163) . 2.例外訂單為R字頭超低光澤與PVDF (＞25μ)，背面漆可改 NATURE COATING，但搭配底漆避免遮蓋性不佳 (RMK00163) . ★品檢注意！JIS&CNS 訂單必須每滿50噸一定要再做一次TEST (RMK00259) . 請出口主操加貼"請勿堆疊"標簽紅色 (RMK00317) . 因金屬粉塗裝捲取容易變形，請RCL重整後、包裝與倉庫一律放置SKID上防止變形 (RMK00317) | 訂單:2511DFD009/001 CC2 <生產備註> 事項如下 . 1.本單若塗裝背面漆一律改為REVERSE COATING 例外訂單如下敘述 (RMK00163) . 2.例外訂單為R字頭超低光澤與PVDF (＞25μ)，背面漆可改 NATURE COATING，但搭配底漆避免遮蓋性不佳 (RMK00163) . ★品檢注意！JIS&CNS 訂單必須每滿50噸一定要再做一次TEST (RMK00259) . 請出口主操加貼"請勿堆疊"標簽紅色 (RMK00317) . 因金屬粉塗裝捲取容易變形，請RCL重整後、包裝與倉庫一律放置SKID上防止變形 (RMK00317) | 訂單:2511DFD009/001 RCL <生產備註> 事項如下 . 因金屬粉塗裝捲取容易變形，請RCL重整後、包裝與倉庫一律放置SKID上防止變形 (RMK00317) | 訂單:2511DFD009/001 CCPK <生產備註> 事項如下 . 因金屬粉塗裝捲取容易變形，請RCL重整後、包裝與倉庫一律放置SKID上防止變形 (RMK00317) | 訂單:2511DFD009/001 CGQC 無 <品檢備註> 事項 | 訂單:2511DFD009/001 CCQC <品檢備註> 事項如下 . 1.本單若塗裝背面漆一律改為REVERSE COATING 例外訂單如下敘述 (RMK00163) . 2.例外訂單為R字頭超低光澤與PVDF (＞25μ)，背面漆可改 NATURE COATING，但搭配底漆避免遮蓋性不佳 (RMK00163) . ★品檢注意！JIS&CNS 訂單必須每滿50噸一定要再做一次TEST (RMK00259) . 因金屬粉塗裝捲取容易變形，請RCL重整後、包裝與倉庫一律放置SKID上防止變形 (RMK00317) | 訂單:2511DFD009/001 TOL 無 <生產備註> 事項 |  | 訂單 2511DFD009/001 修改記錄如下: 20251023 16:37:23 (24025) 退火碼: >> S1, 用途碼: >> CIA008, 背面標示: >> C811, 訂單背面顏色(五碼): >> BW736, 背面漆膜厚: >> NOM, 背面漆塗漆型式幾塗幾烤: >> 1, 鉻酸鹽: >> Z, 訂單厚度: >> 0.42, 訂單重: >> 15, 重量容許率(下限): >> 10, 重量容許率(上限): >> 10, 訂單寬度: >> 914, 鍍製方式: >> AC, 鋼捲內徑: >> 508, 鋼捲下限重: >> 3, 鋼捲上限重: >> 5, 壓花條件碼: >> -, 表面花紋: >> R, 綠色識別碼: >> -, 印刷輥號: >> -, 產品代碼: >> PPGL, 皮膜碼: >> -, 單位別: >> M, 油品種類: >> Z, 塗油量: >> Z, 包裝代碼: >> D2 , 保護膜碼: >> -, 客戶試片取樣型式: >> -, 調質碼: >> S, 套筒碼: >> R , 規格: >> CGLCC-20, 製造標準: >> CNS, 表面處理劑種類: >> Z, 表面處理劑塗佈量: >> Z, 伸長率測試: >> N, 硬度測試碼: >> N, 抗拉強度測試: >> N, 降伏強度測試: >> N, 厚度變異: >> -1.2, 訂單正面顏色(五碼): >> 1V256, 正面漆膜厚: >> NOM, 正面漆塗漆型式幾塗幾烤: >> 2, 修邊碼: >> Y, 重量碼: >> AW, 鋼捲捲向: >> I, 鍍層碼: >> AZ150, | H:厚度偏薄
PPGL | 2511DFD010/001 | 1. 因鋼套桶因縫接處容易對鋼捲產生轉印，所以請確認客戶是否知悉轉印風險 (OFP00256)-{.不符.} | 1. 部分大陸料含B元素超過CNS規範管制，故請原料CNS規範之訂單不要配大陸料 (OFP00684)-{.不符.} | 1. 訂單若有厚度變異，冷軋厚度公差比照烤漆計算公式 , 但最小為 1/2 公差做設定 (OFP00254)-{.不符.} 2. 因鋼套桶因縫接處容易對鋼捲產生轉印，所以請確認客戶是否知悉轉印風險 (OFP00256)-{.不符.} 3. "偏薄要求訂單" 鍍後厚度減 鍍後厚度下限需大於 0.02 MM,以免發生厚度不足狀況 (OFP00369)-{.不符.} 4. 部分大陸料含B元素超過CNS規範管制，故請原料CNS規範之訂單不要配大陸料 (OFP00684)-{.不符.} | 訂單:2511DFD010/001 CPL <生產備註> 事項如下 . 除HGI/ HGL 訂單邊緣不噴油. 其餘皆側緣噴油 (RMK00285) | 訂單:2511DFD010/001 CR1 無 <生產備註> 事項 | 訂單:2511DFD010/001 CR2 無 <生產備註> 事項 | 訂單:2511DFD010/001 CG1 <生產備註> 事項如下 . 瓦形屋頂用 注意鍍層控制範圍：min=標準值，Max=標準值+30 (RMK00103) . 因成形性需求故鍍層量有上限管制，排程變換前後一顆分切請U3暫留，待產線確認鍍層量後再行處置。 (RMK00103) | 訂單:2511DFD010/001 CG2 <生產備註> 事項如下 . 瓦形屋頂用 注意鍍層控制範圍：min=標準值，Max=標準值+30 (RMK00103) . 因成形性需求故鍍層量有上限管制，排程變換前後一顆分切請U3暫留，待產線確認鍍層量後再行處置。 (RMK00103) | 訂單:2511DFD010/001 CC1 <生產備註> 事項如下 . 超低光澤產品,色差計塗佈量依據5+20U為基準。RYF89 以5+22U為基準。 (RMK00103) . 請出口人員貼上"請勿堆疊"紅色標簽. (RMK00103) . R字頭色碼因色差對膜厚極其敏感，MASS目標102%~115%之間. (RMK00103) . R字頭色碼塗佈量須在20U以上,不然會有白色點狀(繩紋),已被客戶訴賠. (RMK00103) . 捲起單位張力請加大至 5.5（有另行備註要求張力設定時，依另行備註需求設定）） (RMK00103) . 1.本單若塗裝背面漆一律改為REVERSE COATING 例外訂單如下敘述 (RMK00163) . 2.例外訂單為R字頭超低光澤與PVDF (＞25μ)，背面漆可改 NATURE COATING，但搭配底漆避免遮蓋性不佳 (RMK00163) . ★品檢注意！JIS&CNS 訂單必須每滿50噸一定要再做一次TEST (RMK00259) . 1.此為NEO塗料,色差計請用有"(20150105)"的標準樣檔名確認色差值,找不到檔案時請通知TED工程師，分機#321 (RMK00343) . 2.色差放行標準為ΔL、Δa、Δb≦±0.6,光澤放行標準放寬到7以下放行,目視色差不管制 (RMK00343) . 2015年發生過訴賠。請出口使用鋼套桶前請檢查焊接處，以免捲取後產生折痕 (RMK00381) | 訂單:2511DFD010/001 CC2 <生產備註> 事項如下 . 超低光澤產品,色差計塗佈量依據5+20U為基準。RYF89 以5+22U為基準。 (RMK00103) . 請出口人員貼上"請勿堆疊"紅色標簽. (RMK00103) . R字頭色碼因色差對膜厚極其敏感，MASS目標102%~115%之間. (RMK00103) . R字頭色碼塗佈量須在20U以上,不然會有白色點狀(繩紋),已被客戶訴賠. (RMK00103) . 1.本單若塗裝背面漆一律改為REVERSE COATING 例外訂單如下敘述 (RMK00163) . 2.例外訂單為R字頭超低光澤與PVDF (＞25μ)，背面漆可改 NATURE COATING，但搭配底漆避免遮蓋性不佳 (RMK00163) . ★品檢注意！JIS&CNS 訂單必須每滿50噸一定要再做一次TEST (RMK00259) . 1.此為NEO塗料,色差計請用有"(20150105)"的標準樣檔名確認色差值,找不到檔案時請通知TED工程師，分機#321 (RMK00343) . 2.色差放行標準為ΔL、Δa、Δb≦±0.6,光澤放行標準放寬到7以下放行,目視色差不管制 (RMK00343) . 2015年發生過訴賠。請出口使用鋼套桶前請檢查焊接處，以免捲取後產生折痕 (RMK00381) | 訂單:2511DFD010/001 RCL 無 <生產備註> 事項 | 訂單:2511DFD010/001 CCPK 無 <生產備註> 事項 | 訂單:2511DFD010/001 CGQC <品檢備註> 事項如下 . 瓦形屋頂用 注意鍍層控制範圍：min=標準值，Max=標準值+30 (RMK00103) | 訂單:2511DFD010/001 CCQC <品檢備註> 事項如下 . 超低光澤產品,色差計塗佈量依據5+20U為基準。RYF89 以5+22U為基準。 (RMK00103) . R字頭色碼因色差對膜厚極其敏感，MASS目標102%~115%之間. (RMK00103) . 1.本單若塗裝背面漆一律改為REVERSE COATING 例外訂單如下敘述 (RMK00163) . 2.例外訂單為R字頭超低光澤與PVDF (＞25μ)，背面漆可改 NATURE COATING，但搭配底漆避免遮蓋性不佳 (RMK00163) . ★品檢注意！JIS&CNS 訂單必須每滿50噸一定要再做一次TEST (RMK00259) . 1.此為NEO塗料,色差計請用有"(20150105)"的標準樣檔名確認色差值,找不到檔案時請通知TED工程師，分機#321 (RMK00343) . 2.色差放行標準為ΔL、Δa、Δb≦±0.6,光澤放行標準放寬到7以下放行,目視色差不管制 (RMK00343) | 訂單:2511DFD010/001 TOL 無 <生產備註> 事項 |  | 訂單 2511DFD010/001 修改記錄如下: 20251023 16:57:38 (93025) 退火碼: >> S1, 用途碼: >> COA012, 背面標示: >> C844, 訂單背面顏色(五碼): >> BW73N, 背面漆膜厚: >> NOM, 背面漆塗漆型式幾塗幾烤: >> 2, 鉻酸鹽: >> Z, 訂單厚度: >> 0.42, 訂單重: >> 15, 重量容許率(下限): >> 10, 重量容許率(上限): >> 10, 訂單寬度: >> 914, 鍍製方式: >> AC, 鋼捲內徑: >> 508, 鋼捲下限重: >> 3, 鋼捲上限重: >> 5, 壓花條件碼: >> -, 表面花紋: >> R, 綠色識別碼: >> -, 印刷輥號: >> -, 產品代碼: >> PPGL, 皮膜碼: >> -, 單位別: >> M, 油品種類: >> Z, 塗油量: >> Z, 包裝代碼: >> D2 , 保護膜碼: >> -, 客戶試片取樣型式: >> -, 調質碼: >> S, 套筒碼: >> S , 規格: >> CGLCC-20, 製造標準: >> CNS, 表面處理劑種類: >> Z, 表面處理劑塗佈量: >> Z, 伸長率測試: >> N, 硬度測試碼: >> N, 抗拉強度測試: >> N, 降伏強度測試: >> N, 厚度變異: >> -1.2, 訂單正面顏色(五碼): >> RYB77, 正面漆膜厚: >> 25, 正面漆塗漆型式幾塗幾烤: >> 2, 修邊碼: >> Y, 重量碼: >> AW, 鋼捲捲向: >> I, 鍍層碼: >> AZ150, | H:厚度偏薄
PPGL | 2511DFD010/002 | 1. 因鋼套桶因縫接處容易對鋼捲產生轉印，所以請確認客戶是否知悉轉印風險 (OFP00256)-{.不符.} | 1. 部分大陸料含B元素超過CNS規範管制，故請原料CNS規範之訂單不要配大陸料 (OFP00684)-{.不符.} | 1. 訂單若有厚度變異，冷軋厚度公差比照烤漆計算公式 , 但最小為 1/2 公差做設定 (OFP00254)-{.不符.} 2. 因鋼套桶因縫接處容易對鋼捲產生轉印，所以請確認客戶是否知悉轉印風險 (OFP00256)-{.不符.} 3. "偏薄要求訂單" 鍍後厚度減 鍍後厚度下限需大於 0.02 MM,以免發生厚度不足狀況 (OFP00369)-{.不符.} 4. 部分大陸料含B元素超過CNS規範管制，故請原料CNS規範之訂單不要配大陸料 (OFP00684)-{.不符.} | 訂單:2511DFD010/002 CPL <生產備註> 事項如下 . 除HGI/ HGL 訂單邊緣不噴油. 其餘皆側緣噴油 (RMK00285) | 訂單:2511DFD010/002 CR1 無 <生產備註> 事項 | 訂單:2511DFD010/002 CR2 無 <生產備註> 事項 | 訂單:2511DFD010/002 CG1 <生產備註> 事項如下 . 瓦形屋頂用 注意鍍層控制範圍：min=標準值，Max=標準值+30 (RMK00103) . 因成形性需求故鍍層量有上限管制，排程變換前後一顆分切請U3暫留，待產線確認鍍層量後再行處置。 (RMK00103) | 訂單:2511DFD010/002 CG2 <生產備註> 事項如下 . 瓦形屋頂用 注意鍍層控制範圍：min=標準值，Max=標準值+30 (RMK00103) . 因成形性需求故鍍層量有上限管制，排程變換前後一顆分切請U3暫留，待產線確認鍍層量後再行處置。 (RMK00103) | 訂單:2511DFD010/002 CC1 <生產備註> 事項如下 . 超低光澤產品,色差計塗佈量依據5+20U為基準。RYF89 以5+22U為基準。 (RMK00103) . 請出口人員貼上"請勿堆疊"紅色標簽. (RMK00103) . R字頭色碼因色差對膜厚極其敏感，MASS目標102%~115%之間. (RMK00103) . R字頭色碼塗佈量須在20U以上,不然會有白色點狀(繩紋),已被客戶訴賠. (RMK00103) . 捲起單位張力請加大至 5.5（有另行備註要求張力設定時，依另行備註需求設定）） (RMK00103) . 1.本單若塗裝背面漆一律改為REVERSE COATING 例外訂單如下敘述 (RMK00163) . 2.例外訂單為R字頭超低光澤與PVDF (＞25μ)，背面漆可改 NATURE COATING，但搭配底漆避免遮蓋性不佳 (RMK00163) . ★品檢注意！JIS&CNS 訂單必須每滿50噸一定要再做一次TEST (RMK00259) . 1.此為NEO塗料,色差計請用有"(20150105)"的標準樣檔名確認色差值,找不到檔案時請通知TED工程師，分機#321 (RMK00343) . 2.色差放行標準為ΔL、Δa、Δb≦±0.6,光澤放行標準放寬到7以下放行,目視色差不管制 (RMK00343) . CC1:本單厚度≧0.52mm，經測試結果標準PMT請以225℃為標準去計算爐溫 (RMK00379) . 2015年發生過訴賠。請出口使用鋼套桶前請檢查焊接處，以免捲取後產生折痕 (RMK00381) | 訂單:2511DFD010/002 CC2 <生產備註> 事項如下 . 超低光澤產品,色差計塗佈量依據5+20U為基準。RYF89 以5+22U為基準。 (RMK00103) . 請出口人員貼上"請勿堆疊"紅色標簽. (RMK00103) . R字頭色碼因色差對膜厚極其敏感，MASS目標102%~115%之間. (RMK00103) . R字頭色碼塗佈量須在20U以上,不然會有白色點狀(繩紋),已被客戶訴賠. (RMK00103) . 1.本單若塗裝背面漆一律改為REVERSE COATING 例外訂單如下敘述 (RMK00163) . 2.例外訂單為R字頭超低光澤與PVDF (＞25μ)，背面漆可改 NATURE COATING，但搭配底漆避免遮蓋性不佳 (RMK00163) . ★品檢注意！JIS&CNS 訂單必須每滿50噸一定要再做一次TEST (RMK00259) . 1.此為NEO塗料,色差計請用有"(20150105)"的標準樣檔名確認色差值,找不到檔案時請通知TED工程師，分機#321 (RMK00343) . 2.色差放行標準為ΔL、Δa、Δb≦±0.6,光澤放行標準放寬到7以下放行,目視色差不管制 (RMK00343) . CC1:本單厚度≧0.52mm，經測試結果標準PMT請以225℃為標準去計算爐溫 (RMK00379) . 2015年發生過訴賠。請出口使用鋼套桶前請檢查焊接處，以免捲取後產生折痕 (RMK00381) | 訂單:2511DFD010/002 RCL 無 <生產備註> 事項 | 訂單:2511DFD010/002 CCPK 無 <生產備註> 事項 | 訂單:2511DFD010/002 CGQC <品檢備註> 事項如下 . 瓦形屋頂用 注意鍍層控制範圍：min=標準值，Max=標準值+30 (RMK00103) | 訂單:2511DFD010/002 CCQC <品檢備註> 事項如下 . 超低光澤產品,色差計塗佈量依據5+20U為基準。RYF89 以5+22U為基準。 (RMK00103) . R字頭色碼因色差對膜厚極其敏感，MASS目標102%~115%之間. (RMK00103) . 1.本單若塗裝背面漆一律改為REVERSE COATING 例外訂單如下敘述 (RMK00163) . 2.例外訂單為R字頭超低光澤與PVDF (＞25μ)，背面漆可改 NATURE COATING，但搭配底漆避免遮蓋性不佳 (RMK00163) . ★品檢注意！JIS&CNS 訂單必須每滿50噸一定要再做一次TEST (RMK00259) . 1.此為NEO塗料,色差計請用有"(20150105)"的標準樣檔名確認色差值,找不到檔案時請通知TED工程師，分機#321 (RMK00343) . 2.色差放行標準為ΔL、Δa、Δb≦±0.6,光澤放行標準放寬到7以下放行,目視色差不管制 (RMK00343) | 訂單:2511DFD010/002 TOL 無 <生產備註> 事項 |  | 訂單 2511DFD010/002 修改記錄如下: 20251023 16:57:59 (93025) 退火碼: >> S1, 用途碼: >> COA012, 背面標示: >> C844, 訂單背面顏色(五碼): >> BW73N, 背面漆膜厚: >> NOM, 背面漆塗漆型式幾塗幾烤: >> 2, 鉻酸鹽: >> Z, 訂單厚度: >> 0.52, 訂單重: >> 15, 重量容許率(下限): >> 10, 重量容許率(上限): >> 10, 訂單寬度: >> 914, 鍍製方式: >> AC, 鋼捲內徑: >> 508, 鋼捲下限重: >> 3, 鋼捲上限重: >> 5, 壓花條件碼: >> -, 表面花紋: >> R, 綠色識別碼: >> -, 印刷輥號: >> -, 產品代碼: >> PPGL, 皮膜碼: >> -, 單位別: >> M, 油品種類: >> Z, 塗油量: >> Z, 包裝代碼: >> D2 , 保護膜碼: >> -, 客戶試片取樣型式: >> -, 調質碼: >> S, 套筒碼: >> S , 規格: >> CGLCC-20, 製造標準: >> CNS, 表面處理劑種類: >> Z, 表面處理劑塗佈量: >> Z, 伸長率測試: >> N, 硬度測試碼: >> N, 抗拉強度測試: >> N, 降伏強度測試: >> N, 厚度變異: >> -1.4, 訂單正面顏色(五碼): >> RYB77, 正面漆膜厚: >> 25, 正面漆塗漆型式幾塗幾烤: >> 2, 修邊碼: >> Y, 重量碼: >> AW, 鋼捲捲向: >> I, 鍍層碼: >> AZ150, | H:厚度偏薄
PPGL | 2511DFD011/001 | 1. 提醒：CNS 第三類保固 PPGL AZ150（含）以上，PPGI Z27 （含）以上 TOP ≧25U , BK 兩層塗裝 (OFP00448)-{.不符.} 2. 再三提醒確認！CNS &JIS 塗裝 PVDF 需要"3類"耐候等級。並注意鍍層或膜厚是否符合.... (OFP00568)-{.不符.} 3. ●依旭台背面（正面漆塗料）發泡黏著性不佳（CC250503），要確認背面是否要發泡● (OFP00739)-{.不符.} | 1. 部分大陸料含B元素超過CNS規範管制，故請原料CNS規範之訂單不要配大陸料 (OFP00684)-{.不符.} | 1. 訂單若有厚度變異，冷軋厚度公差比照烤漆計算公式 , 但最小為 1/2 公差做設定 (OFP00254)-{.不符.} 2. "偏薄要求訂單" 鍍後厚度減 鍍後厚度下限需大於 0.02 MM,以免發生厚度不足狀況 (OFP00369)-{.不符.} 3. 提醒：CNS 第三類保固 PPGL AZ150（含）以上，PPGI Z27 （含）以上 TOP ≧25U , BK 兩層塗裝 (OFP00448)-{.不符.} 4. 再三提醒確認！CNS &JIS 塗裝 PVDF 需要"3類"耐候等級。並注意鍍層或膜厚是否符合.... (OFP00568)-{.不符.} 5. 部分大陸料含B元素超過CNS規範管制，故請原料CNS規範之訂單不要配大陸料 (OFP00684)-{.不符.} 6. ●依旭台背面（正面漆塗料）發泡黏著性不佳（CC250503），要確認背面是否要發泡● (OFP00739)-{.不符.} | 訂單:2511DFD011/001 CPL <生產備註> 事項如下 . 除HGI/ HGL 訂單邊緣不噴油. 其餘皆側緣噴油 (RMK00285) | 訂單:2511DFD011/001 CR1 無 <生產備註> 事項 | 訂單:2511DFD011/001 CR2 無 <生產備註> 事項 | 訂單:2511DFD011/001 CG1 <生產備註> 事項如下 . 平板類,鍍鋅生產時SKIN PASS & T/L 請依據鍍鋅標準規定生產 (RMK00100) . 鍍鋅表面不可有鋅痕、壓痕、凹陷、及刮傷 、應變痕等。 (RMK00100) . 出口鋼捲盤捲後目視不允許有鼓起. (RMK00100) . 本單於烤漆正背面都塗裝正面漆，因此鍍鋅請管制背面表面品質比照正面 (RMK00363) . 鍍層 AZ150 (含) 以上 , 鋅花等級 C~E 目標D，避免鋅花晶界明顯後續造成烤漆點狀未塗漆。 (RMK00565) | 訂單:2511DFD011/001 CG2 <生產備註> 事項如下 . 平板類,鍍鋅生產時SKIN PASS & T/L 請依據鍍鋅標準規定生產 (RMK00100) . 鍍鋅表面不可有鋅痕、壓痕、凹陷、及刮傷 、應變痕等。 (RMK00100) . 出口鋼捲盤捲後目視不允許有鼓起. (RMK00100) . 本單於烤漆正背面都塗裝正面漆，因此鍍鋅請管制背面表面品質比照正面 (RMK00363) . 鍍層 AZ150 (含) 以上 , 鋅花等級 C~E 目標D，避免鋅花晶界明顯後續造成烤漆點狀未塗漆。 (RMK00565) | 訂單:2511DFD011/001 CC1 <生產備註> 事項如下 . 1.本單若塗裝背面漆一律改為REVERSE COATING 例外訂單如下敘述 (RMK00163) . 2.例外訂單為R字頭超低光澤與PVDF (＞25μ)，背面漆可改 NATURE COATING，但搭配底漆避免遮蓋性不佳 (RMK00163) . ★品檢注意！JIS&CNS 訂單必須每滿50噸一定要再做一次TEST (RMK00259) . 因2015/03/3/02 烤漆晨會決議：預防高塗膜1PU114起泡，1PU114 膜厚設定≧10μ時請用小桶裝1PU114 (RMK00312) . 【PMT】本單面漆為"PVDF"，經會議決議需量測板溫並記錄之。每一張排程需量測一次否則追究責任 (RMK00503) | 訂單:2511DFD011/001 CC2 <生產備註> 事項如下 . 1.本單若塗裝背面漆一律改為REVERSE COATING 例外訂單如下敘述 (RMK00163) . 2.例外訂單為R字頭超低光澤與PVDF (＞25μ)，背面漆可改 NATURE COATING，但搭配底漆避免遮蓋性不佳 (RMK00163) . ★品檢注意！JIS&CNS 訂單必須每滿50噸一定要再做一次TEST (RMK00259) . 因2015/03/3/02 烤漆晨會決議：預防高塗膜1PU114起泡，1PU114 膜厚設定≧10μ時請用小桶裝1PU114 (RMK00312) . 【PMT】本單面漆為"PVDF"，經會議決議需量測板溫並記錄之。每一張排程需量測一次否則追究責任 (RMK00503) | 訂單:2511DFD011/001 RCL 無 <生產備註> 事項 | 訂單:2511DFD011/001 CCPK 無 <生產備註> 事項 | 訂單:2511DFD011/001 CGQC <品檢備註> 事項如下 . 本單於烤漆正背面都塗裝正面漆，因此鍍鋅請管制背面表面品質比照正面 (RMK00363) . 鍍層 AZ150 (含) 以上 , 鋅花等級 C~E 目標D，避免鋅花晶界明顯後續造成烤漆點狀未塗漆。 (RMK00565) | 訂單:2511DFD011/001 CCQC <品檢備註> 事項如下 . 1.本單若塗裝背面漆一律改為REVERSE COATING 例外訂單如下敘述 (RMK00163) . 2.例外訂單為R字頭超低光澤與PVDF (＞25μ)，背面漆可改 NATURE COATING，但搭配底漆避免遮蓋性不佳 (RMK00163) . ★品檢注意！JIS&CNS 訂單必須每滿50噸一定要再做一次TEST (RMK00259) . 【PMT】本單面漆為"PVDF"，經會議決議需量測板溫並記錄之。每一張排程需量測一次否則追究責任 (RMK00503) | 訂單:2511DFD011/001 TOL 無 <生產備註> 事項 |  | 訂單 2511DFD011/001 修改記錄如下: 20251029 10:28:33 (21003) 退火碼: >> H2, 用途碼: >> CIA008, 背面標示: >> C815, 訂單背面顏色(五碼): >> 3W739, 背面漆膜厚: >> 20, 背面漆塗漆型式幾塗幾烤: >> 2, 鉻酸鹽: >> Z, 訂單厚度: >> 0.52, 訂單重: >> 20, 重量容許率(下限): >> 10, 重量容許率(上限): >> 10, 訂單寬度: >> 1219, 鍍製方式: >> AC, 鋼捲內徑: >> 508, 鋼捲下限重: >> 3, 鋼捲上限重: >> 5, 壓花條件碼: >> -, 表面花紋: >> R, 綠色識別碼: >> -, 印刷輥號: >> -, 產品代碼: >> PPGL, 皮膜碼: >> -, 單位別: >> M, 油品種類: >> Z, 塗油量: >> Z, 包裝代碼: >> D2 , 保護膜碼: >> -, 客戶試片取樣型式: >> -, 調質碼: >> S, 套筒碼: >> N , 規格: >> CGLC570-32, 製造標準: >> CNS, 表面處理劑種類: >> Z, 表面處理劑塗佈量: >> Z, 伸長率測試: >> N, 硬度測試碼: >> N, 抗拉強度測試: >> N, 降伏強度測試: >> N, 厚度變異: >> -1.4, 訂單正面顏色(五碼): >> FL50Y, 正面漆膜厚: >> 30, 正面漆塗漆型式幾塗幾烤: >> 2, 修邊碼: >> Y, 重量碼: >> AW, 鋼捲捲向: >> I, 鍍層碼: >> AZ150, 20251029 12:02:11 (21003) 套筒碼: N >> R , | H:厚度偏薄 | [訂單訊息通知] 2025/11/03 上午 11:42:25 *** (秦大維 >> 通知 >> HanYu Chen) 訊息 : ●依旭台背面（正面漆塗料）發泡黏著性不佳（CC250503），要確認背面是否要發泡● [訂單訊息通知] 2025/11/03 下午 02:15:41 *** (陳翰宇 >> 通知 >> Edwy Chin, YuLung Kung, B.S. Wan) 訊息 : 此單有跟客戶確認，沒有要做發泡的需求，為清板
PPGL | 2511DFD012/001 | 1. 大宗浪板（國內）背標限制使用...C0008 (OFP00551)-{.不符.} 2. 避免客戶下單用途別與色碼不符 (用途碼:COA034, 正面色碼:1C1662 不符)(OFP00029)-{.不符.} |  | 1. 訂單若有厚度變異，冷軋厚度公差比照烤漆計算公式 , 但最小為 1/2 公差做設定 (OFP00254)-{.不符.} 2. "偏薄要求訂單" 鍍後厚度減 鍍後厚度下限需大於 0.02 MM,以免發生厚度不足狀況 (OFP00369)-{.不符.} 3. 大宗浪板（國內）背標限制使用...C0008 (OFP00551)-{.不符.} | 訂單:2511DFD012/001 CPL <生產備註> 事項如下 . 除HGI/ HGL 訂單邊緣不噴油. 其餘皆側緣噴油 (RMK00285) | 訂單:2511DFD012/001 CR1 <生產備註> 事項如下 . 1.PPGL 用途 大宗浪板 (國內) COA034為偏薄設定,由冷軋厚度設定確認 (RMK00513) . 1.1.訂單 AC 鍍鋅厚度公差管制0.52mm ± 0.10 (冷軋厚度設定 0.461mm) (RMK00513) . 1.2.訂單 AC 鍍鋅厚度公差管制0.42mm ± 0.10 (冷軋厚度設定 0.363mm) (RMK00513) | 訂單:2511DFD012/001 CR2 <生產備註> 事項如下 . 1.PPGL 用途 大宗浪板 (國內) COA034為偏薄設定,由冷軋厚度設定確認 (RMK00513) . 1.1.訂單 AC 鍍鋅厚度公差管制0.52mm ± 0.10 (冷軋厚度設定 0.461mm) (RMK00513) . 1.2.訂單 AC 鍍鋅厚度公差管制0.42mm ± 0.10 (冷軋厚度設定 0.363mm) (RMK00513) | 訂單:2511DFD012/001 CG1 <生產備註> 事項如下 . 1.PPGL 用途 大宗浪板 (國內) COA034為偏薄設定,由冷軋厚度設定確認 (RMK00513) . 1.1.訂單 AC 鍍鋅厚度公差管制0.52mm ± 0.10 (冷軋厚度設定 0.461mm) (RMK00513) . 1.2.訂單 AC 鍍鋅厚度公差管制0.42mm ± 0.10 (冷軋厚度設定 0.363mm) (RMK00513) . 1.3.注意SKP+T/L伸長率請控制=1.0~1.5%！因此單已經偏薄設定。但若板形問題需加大伸長率，可繼續生產事後再請回報 (RMK00513) | 訂單:2511DFD012/001 CG2 <生產備註> 事項如下 . 1.PPGL 用途 大宗浪板 (國內) COA034為偏薄設定,由冷軋厚度設定確認 (RMK00513) . 1.1.訂單 AC 鍍鋅厚度公差管制0.52mm ± 0.10 (冷軋厚度設定 0.461mm) (RMK00513) . 1.2.訂單 AC 鍍鋅厚度公差管制0.42mm ± 0.10 (冷軋厚度設定 0.363mm) (RMK00513) . 1.3.注意SKP+T/L伸長率請控制=1.0~1.5%！因此單已經偏薄設定。但若板形問題需加大伸長率，可繼續生產事後再請回報 (RMK00513) | 訂單:2511DFD012/001 CC1 <生產備註> 事項如下 . 1.本單若塗裝背面漆一律改為REVERSE COATING 例外訂單如下敘述 (RMK00163) . 2.例外訂單為R字頭超低光澤與PVDF (＞25μ)，背面漆可改 NATURE COATING，但搭配底漆避免遮蓋性不佳 (RMK00163) . 1.PPGL 用途 大宗浪板 (國內) COA034為偏薄設定,由冷軋厚度設定確認 (RMK00513) . 1.1.訂單 AC 鍍鋅厚度公差管制0.52mm ± 0.10 (冷軋厚度設定 0.461mm) (RMK00513) . 1.2.訂單 AC 鍍鋅厚度公差管制0.42mm ± 0.10 (冷軋厚度設定 0.363mm) (RMK00513) | 訂單:2511DFD012/001 CC2 <生產備註> 事項如下 . 1.本單若塗裝背面漆一律改為REVERSE COATING 例外訂單如下敘述 (RMK00163) . 2.例外訂單為R字頭超低光澤與PVDF (＞25μ)，背面漆可改 NATURE COATING，但搭配底漆避免遮蓋性不佳 (RMK00163) . 1.PPGL 用途 大宗浪板 (國內) COA034為偏薄設定,由冷軋厚度設定確認 (RMK00513) . 1.1.訂單 AC 鍍鋅厚度公差管制0.52mm ± 0.10 (冷軋厚度設定 0.461mm) (RMK00513) . 1.2.訂單 AC 鍍鋅厚度公差管制0.42mm ± 0.10 (冷軋厚度設定 0.363mm) (RMK00513) | 訂單:2511DFD012/001 RCL 無 <生產備註> 事項 | 訂單:2511DFD012/001 CCPK 無 <生產備註> 事項 | 訂單:2511DFD012/001 CGQC <品檢備註> 事項如下 . 1.PPGL 用途 大宗浪板 (國內) COA034為偏薄設定,由冷軋厚度設定確認 (RMK00513) . 1.1.訂單 AC 鍍鋅厚度公差管制0.52mm ± 0.10 (冷軋厚度設定 0.461mm) (RMK00513) . 1.2.訂單 AC 鍍鋅厚度公差管制0.42mm ± 0.10 (冷軋厚度設定 0.363mm) (RMK00513) . 1.3.注意SKP+T/L伸長率請控制=1.0~1.5%！因此單已經偏薄設定。但若板形問題需加大伸長率，可繼續生產事後再請回報 (RMK00513) | 訂單:2511DFD012/001 CCQC <品檢備註> 事項如下 . 1.本單若塗裝背面漆一律改為REVERSE COATING 例外訂單如下敘述 (RMK00163) . 2.例外訂單為R字頭超低光澤與PVDF (＞25μ)，背面漆可改 NATURE COATING，但搭配底漆避免遮蓋性不佳 (RMK00163) . 1.PPGL 用途 大宗浪板 (國內) COA034為偏薄設定,由冷軋厚度設定確認 (RMK00513) . 1.1.訂單 AC 鍍鋅厚度公差管制0.52mm ± 0.10 (冷軋厚度設定 0.461mm) (RMK00513) . 1.2.訂單 AC 鍍鋅厚度公差管制0.42mm ± 0.10 (冷軋厚度設定 0.363mm) (RMK00513) | 訂單:2511DFD012/001 TOL 無 <生產備註> 事項 |  | 訂單 2511DFD012/001 修改記錄如下: 20251028 11:46:29 (25028) 退火碼: >> S1, 用途碼: >> COA034, 背面標示: >> C840, 訂單背面顏色(五碼): >> BW746, 背面漆膜厚: >> NOM, 背面漆塗漆型式幾塗幾烤: >> 1, 鉻酸鹽: >> Z, 訂單厚度: >> 0.42, 訂單重: >> 20, 重量容許率(下限): >> 10, 重量容許率(上限): >> 10, 訂單寬度: >> 914, 鍍製方式: >> AC, 鋼捲內徑: >> 508, 鋼捲下限重: >> 3, 鋼捲上限重: >> 5, 壓花條件碼: >> -, 表面花紋: >> R, 綠色識別碼: >> -, 印刷輥號: >> -, 產品代碼: >> PPGL, 皮膜碼: >> -, 單位別: >> M, 油品種類: >> Z, 塗油量: >> Z, 包裝代碼: >> D4 , 保護膜碼: >> -, 客戶試片取樣型式: >> -, 調質碼: >> S, 套筒碼: >> N , 規格: >> CGLC-10, 製造標準: >> SYSCO, 表面處理劑種類: >> Z, 表面處理劑塗佈量: >> Z, 伸長率測試: >> N, 硬度測試碼: >> N, 抗拉強度測試: >> N, 降伏強度測試: >> N, 厚度變異: >> -8.4, 訂單正面顏色(五碼): >> 1C166, 正面漆膜厚: >> NOM, 正面漆塗漆型式幾塗幾烤: >> 2, 修邊碼: >> Y, 重量碼: >> AW, 鋼捲捲向: >> I, 鍍層碼: >> AZ100, | H:厚度偏薄
PPGL | 2511DFD012/002 | 1. 警語：確認背面光澤若≧70，且CR≦0.38MM之訂單強制使用鋼套筒"S" (OFP00365)-{.不符.} 2. 大宗浪板（國內）背標限制使用...C0008 (OFP00551)-{.不符.} 3. 避免客戶下單用途別與色碼不符 (用途碼:COA034, 正面色碼:1Y3161 不符)(OFP00029)-{.不符.} |  | 1. 訂單若有厚度變異，冷軋厚度公差比照烤漆計算公式 , 但最小為 1/2 公差做設定 (OFP00254)-{.不符.} 2. 警語：確認背面光澤若≧70，且CR≦0.38MM之訂單強制使用鋼套筒"S" (OFP00365)-{.不符.} 3. 高光新增備註（適用非直立式包裝）：請出口每顆鋼捲貼紅色 " 禁止疊放 " 貼紙，如果有套桶S最多2層 (OFP00366)-{.不符.} 4. "偏薄要求訂單" 鍍後厚度減 鍍後厚度下限需大於 0.02 MM,以免發生厚度不足狀況 (OFP00369)-{.不符.} 5. 大宗浪板（國內）背標限制使用...C0008 (OFP00551)-{.不符.} | 訂單:2511DFD012/002 CPL <生產備註> 事項如下 . 除HGI/ HGL 訂單邊緣不噴油. 其餘皆側緣噴油 (RMK00285) | 訂單:2511DFD012/002 CR1 <生產備註> 事項如下 . 1.PPGL 用途 大宗浪板 (國內) COA034為偏薄設定,由冷軋厚度設定確認 (RMK00513) . 1.1.訂單 AC 鍍鋅厚度公差管制0.52mm ± 0.10 (冷軋厚度設定 0.461mm) (RMK00513) . 1.2.訂單 AC 鍍鋅厚度公差管制0.42mm ± 0.10 (冷軋厚度設定 0.363mm) (RMK00513) | 訂單:2511DFD012/002 CR2 <生產備註> 事項如下 . 1.PPGL 用途 大宗浪板 (國內) COA034為偏薄設定,由冷軋厚度設定確認 (RMK00513) . 1.1.訂單 AC 鍍鋅厚度公差管制0.52mm ± 0.10 (冷軋厚度設定 0.461mm) (RMK00513) . 1.2.訂單 AC 鍍鋅厚度公差管制0.42mm ± 0.10 (冷軋厚度設定 0.363mm) (RMK00513) | 訂單:2511DFD012/002 CG1 <生產備註> 事項如下 . 1.PPGL 用途 大宗浪板 (國內) COA034為偏薄設定,由冷軋厚度設定確認 (RMK00513) . 1.1.訂單 AC 鍍鋅厚度公差管制0.52mm ± 0.10 (冷軋厚度設定 0.461mm) (RMK00513) . 1.2.訂單 AC 鍍鋅厚度公差管制0.42mm ± 0.10 (冷軋厚度設定 0.363mm) (RMK00513) . 1.3.注意SKP+T/L伸長率請控制=1.0~1.5%！因此單已經偏薄設定。但若板形問題需加大伸長率，可繼續生產事後再請回報 (RMK00513) | 訂單:2511DFD012/002 CG2 <生產備註> 事項如下 . 1.PPGL 用途 大宗浪板 (國內) COA034為偏薄設定,由冷軋厚度設定確認 (RMK00513) . 1.1.訂單 AC 鍍鋅厚度公差管制0.52mm ± 0.10 (冷軋厚度設定 0.461mm) (RMK00513) . 1.2.訂單 AC 鍍鋅厚度公差管制0.42mm ± 0.10 (冷軋厚度設定 0.363mm) (RMK00513) . 1.3.注意SKP+T/L伸長率請控制=1.0~1.5%！因此單已經偏薄設定。但若板形問題需加大伸長率，可繼續生產事後再請回報 (RMK00513) | 訂單:2511DFD012/002 CC1 <生產備註> 事項如下 . 此色為高光澤主操請注意捲起張力的提高查表 (RMK00122) . 1.本單若塗裝背面漆一律改為REVERSE COATING 例外訂單如下敘述 (RMK00163) . 2.例外訂單為R字頭超低光澤與PVDF (＞25μ)，背面漆可改 NATURE COATING，但搭配底漆避免遮蓋性不佳 (RMK00163) . 1.PPGL 用途 大宗浪板 (國內) COA034為偏薄設定,由冷軋厚度設定確認 (RMK00513) . 1.1.訂單 AC 鍍鋅厚度公差管制0.52mm ± 0.10 (冷軋厚度設定 0.461mm) (RMK00513) . 1.2.訂單 AC 鍍鋅厚度公差管制0.42mm ± 0.10 (冷軋厚度設定 0.363mm) (RMK00513) . 【疊放】出口每顆鋼捲貼紅色 " 禁止疊放 " 貼紙，如果有套桶S最多2層 (RMK00732) | 訂單:2511DFD012/002 CC2 <生產備註> 事項如下 . 此色為高光澤主操請注意捲起張力的提高查表 (RMK00122) . 1.本單若塗裝背面漆一律改為REVERSE COATING 例外訂單如下敘述 (RMK00163) . 2.例外訂單為R字頭超低光澤與PVDF (＞25μ)，背面漆可改 NATURE COATING，但搭配底漆避免遮蓋性不佳 (RMK00163) . 1.PPGL 用途 大宗浪板 (國內) COA034為偏薄設定,由冷軋厚度設定確認 (RMK00513) . 1.1.訂單 AC 鍍鋅厚度公差管制0.52mm ± 0.10 (冷軋厚度設定 0.461mm) (RMK00513) . 1.2.訂單 AC 鍍鋅厚度公差管制0.42mm ± 0.10 (冷軋厚度設定 0.363mm) (RMK00513) . 【疊放】出口每顆鋼捲貼紅色 " 禁止疊放 " 貼紙，如果有套桶S最多2層 (RMK00732) | 訂單:2511DFD012/002 RCL 無 <生產備註> 事項 | 訂單:2511DFD012/002 CCPK 無 <生產備註> 事項 | 訂單:2511DFD012/002 CGQC <品檢備註> 事項如下 . 1.PPGL 用途 大宗浪板 (國內) COA034為偏薄設定,由冷軋厚度設定確認 (RMK00513) . 1.1.訂單 AC 鍍鋅厚度公差管制0.52mm ± 0.10 (冷軋厚度設定 0.461mm) (RMK00513) . 1.2.訂單 AC 鍍鋅厚度公差管制0.42mm ± 0.10 (冷軋厚度設定 0.363mm) (RMK00513) . 1.3.注意SKP+T/L伸長率請控制=1.0~1.5%！因此單已經偏薄設定。但若板形問題需加大伸長率，可繼續生產事後再請回報 (RMK00513) | 訂單:2511DFD012/002 CCQC <品檢備註> 事項如下 . 1.本單若塗裝背面漆一律改為REVERSE COATING 例外訂單如下敘述 (RMK00163) . 2.例外訂單為R字頭超低光澤與PVDF (＞25μ)，背面漆可改 NATURE COATING，但搭配底漆避免遮蓋性不佳 (RMK00163) . 1.PPGL 用途 大宗浪板 (國內) COA034為偏薄設定,由冷軋厚度設定確認 (RMK00513) . 1.1.訂單 AC 鍍鋅厚度公差管制0.52mm ± 0.10 (冷軋厚度設定 0.461mm) (RMK00513) . 1.2.訂單 AC 鍍鋅厚度公差管制0.42mm ± 0.10 (冷軋厚度設定 0.363mm) (RMK00513) | 訂單:2511DFD012/002 TOL 無 <生產備註> 事項 |  | 訂單 2511DFD012/002 修改記錄如下: 20251028 11:46:32 (25028) 退火碼: >> S1, 用途碼: >> COA034, 背面標示: >> C840, 訂單背面顏色(五碼): >> BW746, 背面漆膜厚: >> NOM, 背面漆塗漆型式幾塗幾烤: >> 1, 鉻酸鹽: >> Z, 訂單厚度: >> 0.42, 訂單重: >> 30, 重量容許率(下限): >> 10, 重量容許率(上限): >> 10, 訂單寬度: >> 914, 鍍製方式: >> AC, 鋼捲內徑: >> 508, 鋼捲下限重: >> 3, 鋼捲上限重: >> 5, 壓花條件碼: >> -, 表面花紋: >> R, 綠色識別碼: >> -, 印刷輥號: >> -, 產品代碼: >> PPGL, 皮膜碼: >> -, 單位別: >> M, 油品種類: >> Z, 塗油量: >> Z, 包裝代碼: >> D4 , 保護膜碼: >> -, 客戶試片取樣型式: >> -, 調質碼: >> S, 套筒碼: >> N , 規格: >> CGLC-10, 製造標準: >> SYSCO, 表面處理劑種類: >> Z, 表面處理劑塗佈量: >> Z, 伸長率測試: >> N, 硬度測試碼: >> N, 抗拉強度測試: >> N, 降伏強度測試: >> N, 厚度變異: >> -8.4, 訂單正面顏色(五碼): >> 1Y316, 正面漆膜厚: >> NOM, 正面漆塗漆型式幾塗幾烤: >> 2, 修邊碼: >> Y, 重量碼: >> AW, 鋼捲捲向: >> I, 鍍層碼: >> AZ100, | H:厚度偏薄
PPGL | 2511DFD012/003 | 1. 警語：確認背面光澤若≧70，且CR≦0.38MM之訂單強制使用鋼套筒"S" (OFP00365)-{.不符.} 2. 大宗浪板（國內）背標限制使用...C0008 (OFP00551)-{.不符.} 3. 避免客戶下單用途別與色碼不符 (用途碼:COA034, 正面色碼:1G0662 不符)(OFP00029)-{.不符.} |  | 1. 訂單若有厚度變異，冷軋厚度公差比照烤漆計算公式 , 但最小為 1/2 公差做設定 (OFP00254)-{.不符.} 2. 警語：確認背面光澤若≧70，且CR≦0.38MM之訂單強制使用鋼套筒"S" (OFP00365)-{.不符.} 3. 高光新增備註（適用非直立式包裝）：請出口每顆鋼捲貼紅色 " 禁止疊放 " 貼紙，如果有套桶S最多2層 (OFP00366)-{.不符.} 4. "偏薄要求訂單" 鍍後厚度減 鍍後厚度下限需大於 0.02 MM,以免發生厚度不足狀況 (OFP00369)-{.不符.} 5. 大宗浪板（國內）背標限制使用...C0008 (OFP00551)-{.不符.} | 訂單:2511DFD012/003 CPL <生產備註> 事項如下 . 除HGI/ HGL 訂單邊緣不噴油. 其餘皆側緣噴油 (RMK00285) | 訂單:2511DFD012/003 CR1 <生產備註> 事項如下 . 1.PPGL 用途 大宗浪板 (國內) COA034為偏薄設定,由冷軋厚度設定確認 (RMK00513) . 1.1.訂單 AC 鍍鋅厚度公差管制0.52mm ± 0.10 (冷軋厚度設定 0.461mm) (RMK00513) . 1.2.訂單 AC 鍍鋅厚度公差管制0.42mm ± 0.10 (冷軋厚度設定 0.363mm) (RMK00513) | 訂單:2511DFD012/003 CR2 <生產備註> 事項如下 . 1.PPGL 用途 大宗浪板 (國內) COA034為偏薄設定,由冷軋厚度設定確認 (RMK00513) . 1.1.訂單 AC 鍍鋅厚度公差管制0.52mm ± 0.10 (冷軋厚度設定 0.461mm) (RMK00513) . 1.2.訂單 AC 鍍鋅厚度公差管制0.42mm ± 0.10 (冷軋厚度設定 0.363mm) (RMK00513) | 訂單:2511DFD012/003 CG1 <生產備註> 事項如下 . 1.PPGL 用途 大宗浪板 (國內) COA034為偏薄設定,由冷軋厚度設定確認 (RMK00513) . 1.1.訂單 AC 鍍鋅厚度公差管制0.52mm ± 0.10 (冷軋厚度設定 0.461mm) (RMK00513) . 1.2.訂單 AC 鍍鋅厚度公差管制0.42mm ± 0.10 (冷軋厚度設定 0.363mm) (RMK00513) . 1.3.注意SKP+T/L伸長率請控制=1.0~1.5%！因此單已經偏薄設定。但若板形問題需加大伸長率，可繼續生產事後再請回報 (RMK00513) | 訂單:2511DFD012/003 CG2 <生產備註> 事項如下 . 1.PPGL 用途 大宗浪板 (國內) COA034為偏薄設定,由冷軋厚度設定確認 (RMK00513) . 1.1.訂單 AC 鍍鋅厚度公差管制0.52mm ± 0.10 (冷軋厚度設定 0.461mm) (RMK00513) . 1.2.訂單 AC 鍍鋅厚度公差管制0.42mm ± 0.10 (冷軋厚度設定 0.363mm) (RMK00513) . 1.3.注意SKP+T/L伸長率請控制=1.0~1.5%！因此單已經偏薄設定。但若板形問題需加大伸長率，可繼續生產事後再請回報 (RMK00513) | 訂單:2511DFD012/003 CC1 <生產備註> 事項如下 . 此色為高光澤主操請注意捲起張力的提高查表 (RMK00122) . 1.本單若塗裝背面漆一律改為REVERSE COATING 例外訂單如下敘述 (RMK00163) . 2.例外訂單為R字頭超低光澤與PVDF (＞25μ)，背面漆可改 NATURE COATING，但搭配底漆避免遮蓋性不佳 (RMK00163) . 1.PPGL 用途 大宗浪板 (國內) COA034為偏薄設定,由冷軋厚度設定確認 (RMK00513) . 1.1.訂單 AC 鍍鋅厚度公差管制0.52mm ± 0.10 (冷軋厚度設定 0.461mm) (RMK00513) . 1.2.訂單 AC 鍍鋅厚度公差管制0.42mm ± 0.10 (冷軋厚度設定 0.363mm) (RMK00513) . 【疊放】出口每顆鋼捲貼紅色 " 禁止疊放 " 貼紙，如果有套桶S最多2層 (RMK00732) | 訂單:2511DFD012/003 CC2 <生產備註> 事項如下 . 此色為高光澤主操請注意捲起張力的提高查表 (RMK00122) . 1.本單若塗裝背面漆一律改為REVERSE COATING 例外訂單如下敘述 (RMK00163) . 2.例外訂單為R字頭超低光澤與PVDF (＞25μ)，背面漆可改 NATURE COATING，但搭配底漆避免遮蓋性不佳 (RMK00163) . 1.PPGL 用途 大宗浪板 (國內) COA034為偏薄設定,由冷軋厚度設定確認 (RMK00513) . 1.1.訂單 AC 鍍鋅厚度公差管制0.52mm ± 0.10 (冷軋厚度設定 0.461mm) (RMK00513) . 1.2.訂單 AC 鍍鋅厚度公差管制0.42mm ± 0.10 (冷軋厚度設定 0.363mm) (RMK00513) . 【疊放】出口每顆鋼捲貼紅色 " 禁止疊放 " 貼紙，如果有套桶S最多2層 (RMK00732) | 訂單:2511DFD012/003 RCL 無 <生產備註> 事項 | 訂單:2511DFD012/003 CCPK 無 <生產備註> 事項 | 訂單:2511DFD012/003 CGQC <品檢備註> 事項如下 . 1.PPGL 用途 大宗浪板 (國內) COA034為偏薄設定,由冷軋厚度設定確認 (RMK00513) . 1.1.訂單 AC 鍍鋅厚度公差管制0.52mm ± 0.10 (冷軋厚度設定 0.461mm) (RMK00513) . 1.2.訂單 AC 鍍鋅厚度公差管制0.42mm ± 0.10 (冷軋厚度設定 0.363mm) (RMK00513) . 1.3.注意SKP+T/L伸長率請控制=1.0~1.5%！因此單已經偏薄設定。但若板形問題需加大伸長率，可繼續生產事後再請回報 (RMK00513) | 訂單:2511DFD012/003 CCQC <品檢備註> 事項如下 . 1.本單若塗裝背面漆一律改為REVERSE COATING 例外訂單如下敘述 (RMK00163) . 2.例外訂單為R字頭超低光澤與PVDF (＞25μ)，背面漆可改 NATURE COATING，但搭配底漆避免遮蓋性不佳 (RMK00163) . 1.PPGL 用途 大宗浪板 (國內) COA034為偏薄設定,由冷軋厚度設定確認 (RMK00513) . 1.1.訂單 AC 鍍鋅厚度公差管制0.52mm ± 0.10 (冷軋厚度設定 0.461mm) (RMK00513) . 1.2.訂單 AC 鍍鋅厚度公差管制0.42mm ± 0.10 (冷軋厚度設定 0.363mm) (RMK00513) | 訂單:2511DFD012/003 TOL 無 <生產備註> 事項 |  | 訂單 2511DFD012/003 修改記錄如下: 20251028 11:46:34 (25028) 退火碼: >> S1, 用途碼: >> COA034, 背面標示: >> C840, 訂單背面顏色(五碼): >> BW746, 背面漆膜厚: >> NOM, 背面漆塗漆型式幾塗幾烤: >> 1, 鉻酸鹽: >> Z, 訂單厚度: >> 0.42, 訂單重: >> 30, 重量容許率(下限): >> 10, 重量容許率(上限): >> 10, 訂單寬度: >> 914, 鍍製方式: >> AC, 鋼捲內徑: >> 508, 鋼捲下限重: >> 3, 鋼捲上限重: >> 5, 壓花條件碼: >> -, 表面花紋: >> R, 綠色識別碼: >> -, 印刷輥號: >> -, 產品代碼: >> PPGL, 皮膜碼: >> -, 單位別: >> M, 油品種類: >> Z, 塗油量: >> Z, 包裝代碼: >> D4 , 保護膜碼: >> -, 客戶試片取樣型式: >> -, 調質碼: >> S, 套筒碼: >> N , 規格: >> CGLC-10, 製造標準: >> SYSCO, 表面處理劑種類: >> Z, 表面處理劑塗佈量: >> Z, 伸長率測試: >> N, 硬度測試碼: >> N, 抗拉強度測試: >> N, 降伏強度測試: >> N, 厚度變異: >> -8.4, 訂單正面顏色(五碼): >> 1G066, 正面漆膜厚: >> NOM, 正面漆塗漆型式幾塗幾烤: >> 2, 修邊碼: >> Y, 重量碼: >> AW, 鋼捲捲向: >> I, 鍍層碼: >> AZ100, | H:厚度偏薄
PPGL | 2511DFD012/004 | 1. 大宗浪板（國內）背標限制使用...C0008 (OFP00551)-{.不符.} 2. 避免客戶下單用途別與色碼不符 (用途碼:COA034, 正面色碼:1G0662 不符)(OFP00029)-{.不符.} |  | 1. 訂單若有厚度變異，冷軋厚度公差比照烤漆計算公式 , 但最小為 1/2 公差做設定 (OFP00254)-{.不符.} 2. 高光新增備註（適用非直立式包裝）：請出口每顆鋼捲貼紅色 " 禁止疊放 " 貼紙，如果有套桶S最多2層 (OFP00366)-{.不符.} 3. "偏薄要求訂單" 鍍後厚度減 鍍後厚度下限需大於 0.02 MM,以免發生厚度不足狀況 (OFP00369)-{.不符.} 4. 大宗浪板（國內）背標限制使用...C0008 (OFP00551)-{.不符.} | 訂單:2511DFD012/004 CPL <生產備註> 事項如下 . 除HGI/ HGL 訂單邊緣不噴油. 其餘皆側緣噴油 (RMK00285) | 訂單:2511DFD012/004 CR1 <生產備註> 事項如下 . 1.PPGL 用途 大宗浪板 (國內) COA034為偏薄設定,由冷軋厚度設定確認 (RMK00513) . 1.1.訂單 AC 鍍鋅厚度公差管制0.52mm ± 0.10 (冷軋厚度設定 0.461mm) (RMK00513) . 1.2.訂單 AC 鍍鋅厚度公差管制0.42mm ± 0.10 (冷軋厚度設定 0.363mm) (RMK00513) | 訂單:2511DFD012/004 CR2 <生產備註> 事項如下 . 1.PPGL 用途 大宗浪板 (國內) COA034為偏薄設定,由冷軋厚度設定確認 (RMK00513) . 1.1.訂單 AC 鍍鋅厚度公差管制0.52mm ± 0.10 (冷軋厚度設定 0.461mm) (RMK00513) . 1.2.訂單 AC 鍍鋅厚度公差管制0.42mm ± 0.10 (冷軋厚度設定 0.363mm) (RMK00513) | 訂單:2511DFD012/004 CG1 <生產備註> 事項如下 . 1.PPGL 用途 大宗浪板 (國內) COA034為偏薄設定,由冷軋厚度設定確認 (RMK00513) . 1.1.訂單 AC 鍍鋅厚度公差管制0.52mm ± 0.10 (冷軋厚度設定 0.461mm) (RMK00513) . 1.2.訂單 AC 鍍鋅厚度公差管制0.42mm ± 0.10 (冷軋厚度設定 0.363mm) (RMK00513) . 1.3.注意SKP+T/L伸長率請控制=1.0~1.5%！因此單已經偏薄設定。但若板形問題需加大伸長率，可繼續生產事後再請回報 (RMK00513) | 訂單:2511DFD012/004 CG2 <生產備註> 事項如下 . 1.PPGL 用途 大宗浪板 (國內) COA034為偏薄設定,由冷軋厚度設定確認 (RMK00513) . 1.1.訂單 AC 鍍鋅厚度公差管制0.52mm ± 0.10 (冷軋厚度設定 0.461mm) (RMK00513) . 1.2.訂單 AC 鍍鋅厚度公差管制0.42mm ± 0.10 (冷軋厚度設定 0.363mm) (RMK00513) . 1.3.注意SKP+T/L伸長率請控制=1.0~1.5%！因此單已經偏薄設定。但若板形問題需加大伸長率，可繼續生產事後再請回報 (RMK00513) | 訂單:2511DFD012/004 CC1 <生產備註> 事項如下 . 此色為高光澤主操請注意捲起張力的提高查表 (RMK00122) . 1.本單若塗裝背面漆一律改為REVERSE COATING 例外訂單如下敘述 (RMK00163) . 2.例外訂單為R字頭超低光澤與PVDF (＞25μ)，背面漆可改 NATURE COATING，但搭配底漆避免遮蓋性不佳 (RMK00163) . 1.PPGL 用途 大宗浪板 (國內) COA034為偏薄設定,由冷軋厚度設定確認 (RMK00513) . 1.1.訂單 AC 鍍鋅厚度公差管制0.52mm ± 0.10 (冷軋厚度設定 0.461mm) (RMK00513) . 1.2.訂單 AC 鍍鋅厚度公差管制0.42mm ± 0.10 (冷軋厚度設定 0.363mm) (RMK00513) . 【疊放】出口每顆鋼捲貼紅色 " 禁止疊放 " 貼紙，如果有套桶S最多2層 (RMK00732) | 訂單:2511DFD012/004 CC2 <生產備註> 事項如下 . 此色為高光澤主操請注意捲起張力的提高查表 (RMK00122) . 1.本單若塗裝背面漆一律改為REVERSE COATING 例外訂單如下敘述 (RMK00163) . 2.例外訂單為R字頭超低光澤與PVDF (＞25μ)，背面漆可改 NATURE COATING，但搭配底漆避免遮蓋性不佳 (RMK00163) . 1.PPGL 用途 大宗浪板 (國內) COA034為偏薄設定,由冷軋厚度設定確認 (RMK00513) . 1.1.訂單 AC 鍍鋅厚度公差管制0.52mm ± 0.10 (冷軋厚度設定 0.461mm) (RMK00513) . 1.2.訂單 AC 鍍鋅厚度公差管制0.42mm ± 0.10 (冷軋厚度設定 0.363mm) (RMK00513) . 【疊放】出口每顆鋼捲貼紅色 " 禁止疊放 " 貼紙，如果有套桶S最多2層 (RMK00732) | 訂單:2511DFD012/004 RCL 無 <生產備註> 事項 | 訂單:2511DFD012/004 CCPK 無 <生產備註> 事項 | 訂單:2511DFD012/004 CGQC <品檢備註> 事項如下 . 1.PPGL 用途 大宗浪板 (國內) COA034為偏薄設定,由冷軋厚度設定確認 (RMK00513) . 1.1.訂單 AC 鍍鋅厚度公差管制0.52mm ± 0.10 (冷軋厚度設定 0.461mm) (RMK00513) . 1.2.訂單 AC 鍍鋅厚度公差管制0.42mm ± 0.10 (冷軋厚度設定 0.363mm) (RMK00513) . 1.3.注意SKP+T/L伸長率請控制=1.0~1.5%！因此單已經偏薄設定。但若板形問題需加大伸長率，可繼續生產事後再請回報 (RMK00513) | 訂單:2511DFD012/004 CCQC <品檢備註> 事項如下 . 1.本單若塗裝背面漆一律改為REVERSE COATING 例外訂單如下敘述 (RMK00163) . 2.例外訂單為R字頭超低光澤與PVDF (＞25μ)，背面漆可改 NATURE COATING，但搭配底漆避免遮蓋性不佳 (RMK00163) . 1.PPGL 用途 大宗浪板 (國內) COA034為偏薄設定,由冷軋厚度設定確認 (RMK00513) . 1.1.訂單 AC 鍍鋅厚度公差管制0.52mm ± 0.10 (冷軋厚度設定 0.461mm) (RMK00513) . 1.2.訂單 AC 鍍鋅厚度公差管制0.42mm ± 0.10 (冷軋厚度設定 0.363mm) (RMK00513) | 訂單:2511DFD012/004 TOL 無 <生產備註> 事項 |  | 訂單 2511DFD012/004 修改記錄如下: 20251028 11:46:37 (25028) 退火碼: >> S1, 用途碼: >> COA034, 背面標示: >> C840, 訂單背面顏色(五碼): >> BW746, 背面漆膜厚: >> NOM, 背面漆塗漆型式幾塗幾烤: >> 1, 鉻酸鹽: >> Z, 訂單厚度: >> 0.52, 訂單重: >> 20, 重量容許率(下限): >> 10, 重量容許率(上限): >> 10, 訂單寬度: >> 914, 鍍製方式: >> AC, 鋼捲內徑: >> 508, 鋼捲下限重: >> 3, 鋼捲上限重: >> 5, 壓花條件碼: >> -, 表面花紋: >> R, 綠色識別碼: >> -, 印刷輥號: >> -, 產品代碼: >> PPGL, 皮膜碼: >> -, 單位別: >> M, 油品種類: >> Z, 塗油量: >> Z, 包裝代碼: >> D4 , 保護膜碼: >> -, 客戶試片取樣型式: >> -, 調質碼: >> S, 套筒碼: >> N , 規格: >> CGLC-10, 製造標準: >> SYSCO, 表面處理劑種類: >> Z, 表面處理劑塗佈量: >> Z, 伸長率測試: >> N, 硬度測試碼: >> N, 抗拉強度測試: >> N, 降伏強度測試: >> N, 厚度變異: >> -7.3, 訂單正面顏色(五碼): >> 1G066, 正面漆膜厚: >> NOM, 正面漆塗漆型式幾塗幾烤: >> 2, 修邊碼: >> Y, 重量碼: >> AW, 鋼捲捲向: >> I, 鍍層碼: >> AZ100, | H:厚度偏薄
PPGL | 2511DFD012/005 | 1. 提醒：訂單厚度＜0.261，若BK 膜厚＞20U必須與TDCC討論。確認OK可不用理會 (OFP00332)-{.不符.} | 1. 部分大陸料含B元素超過CNS規範管制，故請原料CNS規範之訂單不要配大陸料 (OFP00684)-{.不符.} | 1. 訂單若有厚度變異，冷軋厚度公差比照烤漆計算公式 , 但最小為 1/2 公差做設定 (OFP00254)-{.不符.} 2. 提醒：訂單厚度＜0.261，若BK 膜厚＞20U必須與TDCC討論。確認OK可不用理會 (OFP00332)-{.不符.} 3. "偏薄要求訂單" 鍍後厚度減 鍍後厚度下限需大於 0.02 MM,以免發生厚度不足狀況 (OFP00369)-{.不符.} 4. 部分大陸料含B元素超過CNS規範管制，故請原料CNS規範之訂單不要配大陸料 (OFP00684)-{.不符.} 5. 用途別對應選配碼不符 (用途碼:COR004, 選配碼:- 不符)(OFP00030)-{.不符.} | 訂單:2511DFD012/005 CPL <生產備註> 事項如下 . 除HGI/ HGL 訂單邊緣不噴油. 其餘皆側緣噴油 (RMK00285) . CNS AZ50 鍍層相當於 SYSCO AZ050 鍍層 (RMK00294) | 訂單:2511DFD012/005 CR1 <生產備註> 事項如下 . CNS AZ50 鍍層相當於 SYSCO AZ050 鍍層 (RMK00294) | 訂單:2511DFD012/005 CR2 <生產備註> 事項如下 . CNS AZ50 鍍層相當於 SYSCO AZ050 鍍層 (RMK00294) | 訂單:2511DFD012/005 CG1 <生產備註> 事項如下 . CNS AZ50 鍍層相當於 SYSCO AZ050 鍍層 (RMK00294) | 訂單:2511DFD012/005 CG2 <生產備註> 事項如下 . CNS AZ50 鍍層相當於 SYSCO AZ050 鍍層 (RMK00294) | 訂單:2511DFD012/005 CC1 <生產備註> 事項如下 . 若冷軋厚度≦0.3MM,且未加鋼套筒,請出口主操加貼"請勿堆疊"標籤 (RMK00070) . 1.本單若塗裝背面漆一律改為REVERSE COATING 例外訂單如下敘述 (RMK00163) . 2.例外訂單為R字頭超低光澤與PVDF (＞25μ)，背面漆可改 NATURE COATING，但搭配底漆避免遮蓋性不佳 (RMK00163) . ★品檢注意！JIS&CNS 訂單必須每滿50噸一定要再做一次TEST (RMK00259) . ** 正面噴字需管制在距板邊30mm內, 頭板、降速看板及尾板需量測噴字距板邊距離, NG時請暫留。 (RMK00358) . 【品檢】屋頂背板鋼捲缺陷之處理原則如下: (RMK00358) . 【品檢】1.鋼捲中間部份嚴重明顯缺陷(如塗佈不均,浮色,烘烤過度等目視明顯缺陷)一律不允許折讓處理,請先暫留鋼捲,並詳實記錄缺陷. (RMK00358) . 【品檢】2.外圈缺陷一律切除. (RMK00358) . 【品檢】3.內圈缺陷低於10米折讓處理,超過10米送RCL缺陷切除 (RMK00358) . 請參考歷史塗裝條件對應色差值，調整1W0862單一MASS(不含底漆)以不低於標準 85%為底線，以達到△ L 管制±0.5 以內的目標 (RMK00399) . 【抽氣量】白色系在CC1生產時,FINISH抽氣量請設定250,如生產中發生色差b值異常升高,請股長再加大抽氣量因應 (RMK00560) . 【背標正面噴印塗裝黏度】正面噴字之1W0862產品，其1W0862黏度需要45秒↑，避免噴字拖痕 (RMK00628) | 訂單:2511DFD012/005 CC2 <生產備註> 事項如下 . 若冷軋厚度≦0.3MM,且未加鋼套筒,請出口主操加貼"請勿堆疊"標籤 (RMK00070) . 1.本單若塗裝背面漆一律改為REVERSE COATING 例外訂單如下敘述 (RMK00163) . 2.例外訂單為R字頭超低光澤與PVDF (＞25μ)，背面漆可改 NATURE COATING，但搭配底漆避免遮蓋性不佳 (RMK00163) . ★品檢注意！JIS&CNS 訂單必須每滿50噸一定要再做一次TEST (RMK00259) . ** 正面噴字需管制在距板邊30mm內, 頭板、降速看板及尾板需量測噴字距板邊距離, NG時請暫留。 (RMK00358) . 【品檢】屋頂背板鋼捲缺陷之處理原則如下: (RMK00358) . 【品檢】1.鋼捲中間部份嚴重明顯缺陷(如塗佈不均,浮色,烘烤過度等目視明顯缺陷)一律不允許折讓處理,請先暫留鋼捲,並詳實記錄缺陷. (RMK00358) . 【品檢】2.外圈缺陷一律切除. (RMK00358) . 【品檢】3.內圈缺陷低於10米折讓處理,超過10米送RCL缺陷切除 (RMK00358) . 請參考歷史塗裝條件對應色差值，調整1W0862單一MASS(不含底漆)以不低於標準 85%為底線，以達到△ L 管制±0.5 以內的目標 (RMK00399) . 【抽氣量】白色系在CC1生產時,FINISH抽氣量請設定250,如生產中發生色差b值異常升高,請股長再加大抽氣量因應 (RMK00560) . 【背標正面噴印塗裝黏度】正面噴字之1W0862產品，其1W0862黏度需要45秒↑，避免噴字拖痕 (RMK00628) | 訂單:2511DFD012/005 RCL 無 <生產備註> 事項 | 訂單:2511DFD012/005 CCPK 無 <生產備註> 事項 | 訂單:2511DFD012/005 CGQC <品檢備註> 事項如下 . CNS AZ50 鍍層相當於 SYSCO AZ050 鍍層 (RMK00294) | 訂單:2511DFD012/005 CCQC <品檢備註> 事項如下 . 1.本單若塗裝背面漆一律改為REVERSE COATING 例外訂單如下敘述 (RMK00163) . 2.例外訂單為R字頭超低光澤與PVDF (＞25μ)，背面漆可改 NATURE COATING，但搭配底漆避免遮蓋性不佳 (RMK00163) . ★品檢注意！JIS&CNS 訂單必須每滿50噸一定要再做一次TEST (RMK00259) . ** 正面噴字需管制在距板邊30mm內, 頭板、降速看板及尾板需量測噴字距板邊距離, NG時請暫留。 (RMK00358) . 【品檢】屋頂背板鋼捲缺陷之處理原則如下: (RMK00358) . 【品檢】1.鋼捲中間部份嚴重明顯缺陷(如塗佈不均,浮色,烘烤過度等目視明顯缺陷)一律不允許折讓處理,請先暫留鋼捲,並詳實記錄缺陷. (RMK00358) . 【品檢】2.外圈缺陷一律切除. (RMK00358) . 【品檢】3.內圈缺陷低於10米折讓處理,超過10米送RCL缺陷切除 (RMK00358) . 請參考歷史塗裝條件對應色差值，調整1W0862單一MASS(不含底漆)以不低於標準 85%為底線，以達到△ L 管制±0.5 以內的目標 (RMK00399) . 【背標正面噴印塗裝黏度】正面噴字之1W0862產品，其1W0862黏度需要45秒↑，避免噴字拖痕 (RMK00628) | 訂單:2511DFD012/005 TOL 無 <生產備註> 事項 |  | 訂單 2511DFD012/005 修改記錄如下: 20251028 11:46:39 (25028) 退火碼: >> S1, 用途碼: >> COR004, 背面標示: >> CT01, 訂單背面顏色(五碼): >> BW736, 背面漆膜厚: >> NOM, 背面漆塗漆型式幾塗幾烤: >> 1, 鉻酸鹽: >> Z, 訂單厚度: >> 0.216, 訂單重: >> 60, 重量容許率(下限): >> 10, 重量容許率(上限): >> 10, 訂單寬度: >> 830, 鍍製方式: >> BC, 鋼捲內徑: >> 508, 鋼捲下限重: >> 3, 鋼捲上限重: >> 5, 壓花條件碼: >> -, 表面花紋: >> R, 綠色識別碼: >> -, 印刷輥號: >> -, 產品代碼: >> PPGL, 皮膜碼: >> -, 單位別: >> M, 油品種類: >> Z, 塗油量: >> Z, 包裝代碼: >> D4 , 保護膜碼: >> -, 客戶試片取樣型式: >> -, 調質碼: >> S, 套筒碼: >> P , 規格: >> CGLCC-10, 製造標準: >> CNS, 表面處理劑種類: >> Z, 表面處理劑塗佈量: >> Z, 伸長率測試: >> N, 硬度測試碼: >> N, 抗拉強度測試: >> N, 降伏強度測試: >> N, 厚度變異: >> -8, 訂單正面顏色(五碼): >> 1W086, 正面漆膜厚: >> NOM, 正面漆塗漆型式幾塗幾烤: >> 2, 修邊碼: >> Y, 重量碼: >> AW, 鋼捲捲向: >> I, 鍍層碼: >> AZ50, | H:厚度偏薄
PPGL | 2511DFD012/006 | 1. 大宗浪板（國內）背標限制使用...C0008 (OFP00551)-{.不符.} 2. 避免客戶下單用途別與色碼不符 (用途碼:COA034, 正面色碼:1C1662 不符)(OFP00029)-{.不符.} |  | 1. 訂單若有厚度變異，冷軋厚度公差比照烤漆計算公式 , 但最小為 1/2 公差做設定 (OFP00254)-{.不符.} 2. "偏薄要求訂單" 鍍後厚度減 鍍後厚度下限需大於 0.02 MM,以免發生厚度不足狀況 (OFP00369)-{.不符.} 3. 大宗浪板（國內）背標限制使用...C0008 (OFP00551)-{.不符.} | 訂單:2511DFD012/006 CPL <生產備註> 事項如下 . 除HGI/ HGL 訂單邊緣不噴油. 其餘皆側緣噴油 (RMK00285) | 訂單:2511DFD012/006 CR1 <生產備註> 事項如下 . 1.PPGL 用途 大宗浪板 (國內) COA034為偏薄設定,由冷軋厚度設定確認 (RMK00513) . 1.1.訂單 AC 鍍鋅厚度公差管制0.52mm ± 0.10 (冷軋厚度設定 0.461mm) (RMK00513) . 1.2.訂單 AC 鍍鋅厚度公差管制0.42mm ± 0.10 (冷軋厚度設定 0.363mm) (RMK00513) | 訂單:2511DFD012/006 CR2 <生產備註> 事項如下 . 1.PPGL 用途 大宗浪板 (國內) COA034為偏薄設定,由冷軋厚度設定確認 (RMK00513) . 1.1.訂單 AC 鍍鋅厚度公差管制0.52mm ± 0.10 (冷軋厚度設定 0.461mm) (RMK00513) . 1.2.訂單 AC 鍍鋅厚度公差管制0.42mm ± 0.10 (冷軋厚度設定 0.363mm) (RMK00513) | 訂單:2511DFD012/006 CG1 <生產備註> 事項如下 . 1.PPGL 用途 大宗浪板 (國內) COA034為偏薄設定,由冷軋厚度設定確認 (RMK00513) . 1.1.訂單 AC 鍍鋅厚度公差管制0.52mm ± 0.10 (冷軋厚度設定 0.461mm) (RMK00513) . 1.2.訂單 AC 鍍鋅厚度公差管制0.42mm ± 0.10 (冷軋厚度設定 0.363mm) (RMK00513) . 1.3.注意SKP+T/L伸長率請控制=1.0~1.5%！因此單已經偏薄設定。但若板形問題需加大伸長率，可繼續生產事後再請回報 (RMK00513) | 訂單:2511DFD012/006 CG2 <生產備註> 事項如下 . 1.PPGL 用途 大宗浪板 (國內) COA034為偏薄設定,由冷軋厚度設定確認 (RMK00513) . 1.1.訂單 AC 鍍鋅厚度公差管制0.52mm ± 0.10 (冷軋厚度設定 0.461mm) (RMK00513) . 1.2.訂單 AC 鍍鋅厚度公差管制0.42mm ± 0.10 (冷軋厚度設定 0.363mm) (RMK00513) . 1.3.注意SKP+T/L伸長率請控制=1.0~1.5%！因此單已經偏薄設定。但若板形問題需加大伸長率，可繼續生產事後再請回報 (RMK00513) | 訂單:2511DFD012/006 CC1 <生產備註> 事項如下 . 1.本單若塗裝背面漆一律改為REVERSE COATING 例外訂單如下敘述 (RMK00163) . 2.例外訂單為R字頭超低光澤與PVDF (＞25μ)，背面漆可改 NATURE COATING，但搭配底漆避免遮蓋性不佳 (RMK00163) . 1.PPGL 用途 大宗浪板 (國內) COA034為偏薄設定,由冷軋厚度設定確認 (RMK00513) . 1.1.訂單 AC 鍍鋅厚度公差管制0.52mm ± 0.10 (冷軋厚度設定 0.461mm) (RMK00513) . 1.2.訂單 AC 鍍鋅厚度公差管制0.42mm ± 0.10 (冷軋厚度設定 0.363mm) (RMK00513) | 訂單:2511DFD012/006 CC2 <生產備註> 事項如下 . 1.本單若塗裝背面漆一律改為REVERSE COATING 例外訂單如下敘述 (RMK00163) . 2.例外訂單為R字頭超低光澤與PVDF (＞25μ)，背面漆可改 NATURE COATING，但搭配底漆避免遮蓋性不佳 (RMK00163) . 1.PPGL 用途 大宗浪板 (國內) COA034為偏薄設定,由冷軋厚度設定確認 (RMK00513) . 1.1.訂單 AC 鍍鋅厚度公差管制0.52mm ± 0.10 (冷軋厚度設定 0.461mm) (RMK00513) . 1.2.訂單 AC 鍍鋅厚度公差管制0.42mm ± 0.10 (冷軋厚度設定 0.363mm) (RMK00513) | 訂單:2511DFD012/006 RCL 無 <生產備註> 事項 | 訂單:2511DFD012/006 CCPK 無 <生產備註> 事項 | 訂單:2511DFD012/006 CGQC <品檢備註> 事項如下 . 1.PPGL 用途 大宗浪板 (國內) COA034為偏薄設定,由冷軋厚度設定確認 (RMK00513) . 1.1.訂單 AC 鍍鋅厚度公差管制0.52mm ± 0.10 (冷軋厚度設定 0.461mm) (RMK00513) . 1.2.訂單 AC 鍍鋅厚度公差管制0.42mm ± 0.10 (冷軋厚度設定 0.363mm) (RMK00513) . 1.3.注意SKP+T/L伸長率請控制=1.0~1.5%！因此單已經偏薄設定。但若板形問題需加大伸長率，可繼續生產事後再請回報 (RMK00513) | 訂單:2511DFD012/006 CCQC <品檢備註> 事項如下 . 1.本單若塗裝背面漆一律改為REVERSE COATING 例外訂單如下敘述 (RMK00163) . 2.例外訂單為R字頭超低光澤與PVDF (＞25μ)，背面漆可改 NATURE COATING，但搭配底漆避免遮蓋性不佳 (RMK00163) . 1.PPGL 用途 大宗浪板 (國內) COA034為偏薄設定,由冷軋厚度設定確認 (RMK00513) . 1.1.訂單 AC 鍍鋅厚度公差管制0.52mm ± 0.10 (冷軋厚度設定 0.461mm) (RMK00513) . 1.2.訂單 AC 鍍鋅厚度公差管制0.42mm ± 0.10 (冷軋厚度設定 0.363mm) (RMK00513) | 訂單:2511DFD012/006 TOL 無 <生產備註> 事項 |  | 訂單 2511DFD012/006 修改記錄如下: 20251028 11:46:43 (25028) 退火碼: >> S1, 用途碼: >> COA034, 背面標示: >> C840, 訂單背面顏色(五碼): >> BW746, 背面漆膜厚: >> NOM, 背面漆塗漆型式幾塗幾烤: >> 1, 鉻酸鹽: >> Z, 訂單厚度: >> 0.326, 訂單重: >> 20, 重量容許率(下限): >> 10, 重量容許率(上限): >> 10, 訂單寬度: >> 914, 鍍製方式: >> BC, 鋼捲內徑: >> 508, 鋼捲下限重: >> 3, 鋼捲上限重: >> 5, 壓花條件碼: >> -, 表面花紋: >> R, 綠色識別碼: >> -, 印刷輥號: >> -, 產品代碼: >> PPGL, 皮膜碼: >> -, 單位別: >> M, 油品種類: >> Z, 塗油量: >> Z, 包裝代碼: >> D4 , 保護膜碼: >> -, 客戶試片取樣型式: >> -, 調質碼: >> S, 套筒碼: >> N , 規格: >> CGLC-10, 製造標準: >> SYSCO, 表面處理劑種類: >> Z, 表面處理劑塗佈量: >> Z, 伸長率測試: >> N, 硬度測試碼: >> N, 抗拉強度測試: >> N, 降伏強度測試: >> N, 厚度變異: >> -6.4, 訂單正面顏色(五碼): >> 1C166, 正面漆膜厚: >> NOM, 正面漆塗漆型式幾塗幾烤: >> 2, 修邊碼: >> Y, 重量碼: >> AW, 鋼捲捲向: >> I, 鍍層碼: >> AZ100, | H:厚度偏薄
PPGL | 2511DFD013/001 |  | 1. 部分大陸料含B元素超過CNS規範管制，故請原料CNS規範之訂單不要配大陸料 (OFP00684)-{.不符.} | 1. 訂單若有厚度變異，冷軋厚度公差比照烤漆計算公式 , 但最小為 1/2 公差做設定 (OFP00254)-{.不符.} 2. "偏薄要求訂單" 鍍後厚度減 鍍後厚度下限需大於 0.02 MM,以免發生厚度不足狀況 (OFP00369)-{.不符.} 3. 部分大陸料含B元素超過CNS規範管制，故請原料CNS規範之訂單不要配大陸料 (OFP00684)-{.不符.} | 訂單:2511DFD013/001 CPL <生產備註> 事項如下 . 除HGI/ HGL 訂單邊緣不噴油. 其餘皆側緣噴油 (RMK00285) | 訂單:2511DFD013/001 CR1 <生產備註> 事項如下 . 完軋寬度超出管制值上限≦2mm時,冷軋繼續生產並填寫品質異常通報單給鍍鋅線,以便調整張力與板溫 (RMK00278) | 訂單:2511DFD013/001 CR2 <生產備註> 事項如下 . 完軋寬度超出管制值上限≦2mm時,冷軋繼續生產並填寫品質異常通報單給鍍鋅線,以便調整張力與板溫 (RMK00278) | 訂單:2511DFD013/001 CG1 <生產備註> 事項如下 . 平板類,鍍鋅生產時SKIN PASS & T/L 請依據鍍鋅標準規定生產 (RMK00100) . 鍍鋅表面不可有鋅痕、壓痕、凹陷、及刮傷 、應變痕等。 (RMK00100) . 出口鋼捲盤捲後目視不允許有鼓起. (RMK00100) | 訂單:2511DFD013/001 CG2 <生產備註> 事項如下 . 平板類,鍍鋅生產時SKIN PASS & T/L 請依據鍍鋅標準規定生產 (RMK00100) . 鍍鋅表面不可有鋅痕、壓痕、凹陷、及刮傷 、應變痕等。 (RMK00100) . 出口鋼捲盤捲後目視不允許有鼓起. (RMK00100) | 訂單:2511DFD013/001 CC1 <生產備註> 事項如下 . 1.本單若塗裝背面漆一律改為REVERSE COATING 例外訂單如下敘述 (RMK00163) . 2.例外訂單為R字頭超低光澤與PVDF (＞25μ)，背面漆可改 NATURE COATING，但搭配底漆避免遮蓋性不佳 (RMK00163) . ★品檢注意！JIS&CNS 訂單必須每滿50噸一定要再做一次TEST (RMK00259) | 訂單:2511DFD013/001 CC2 <生產備註> 事項如下 . 1.本單若塗裝背面漆一律改為REVERSE COATING 例外訂單如下敘述 (RMK00163) . 2.例外訂單為R字頭超低光澤與PVDF (＞25μ)，背面漆可改 NATURE COATING，但搭配底漆避免遮蓋性不佳 (RMK00163) . ★品檢注意！JIS&CNS 訂單必須每滿50噸一定要再做一次TEST (RMK00259) | 訂單:2511DFD013/001 RCL 無 <生產備註> 事項 | 訂單:2511DFD013/001 CCPK 無 <生產備註> 事項 | 訂單:2511DFD013/001 CGQC 無 <品檢備註> 事項 | 訂單:2511DFD013/001 CCQC <品檢備註> 事項如下 . 1.本單若塗裝背面漆一律改為REVERSE COATING 例外訂單如下敘述 (RMK00163) . 2.例外訂單為R字頭超低光澤與PVDF (＞25μ)，背面漆可改 NATURE COATING，但搭配底漆避免遮蓋性不佳 (RMK00163) . ★品檢注意！JIS&CNS 訂單必須每滿50噸一定要再做一次TEST (RMK00259) | 訂單:2511DFD013/001 TOL 無 <生產備註> 事項 |  | 訂單 2511DFD013/001 修改記錄如下: 20251028 16:10:39 (24020) 退火碼: >> S1, 用途碼: >> CIA008, 背面標示: >> C814, 訂單背面顏色(五碼): >> BW73Y, 背面漆膜厚: >> 12.5, 背面漆塗漆型式幾塗幾烤: >> 2, 鉻酸鹽: >> Z, 訂單厚度: >> 0.526, 訂單重: >> 60, 重量容許率(下限): >> 10, 重量容許率(上限): >> 10, 訂單寬度: >> 914, 鍍製方式: >> AC, 鋼捲內徑: >> 508, 鋼捲下限重: >> 3.5, 鋼捲上限重: >> 5, 壓花條件碼: >> -, 表面花紋: >> R, 綠色識別碼: >> -, 印刷輥號: >> -, 產品代碼: >> PPGL, 皮膜碼: >> -, 單位別: >> M, 油品種類: >> Z, 塗油量: >> Z, 包裝代碼: >> D2 , 保護膜碼: >> -, 客戶試片取樣型式: >> -, 調質碼: >> S, 套筒碼: >> R , 規格: >> CGLC400-20, 製造標準: >> CNS, 表面處理劑種類: >> Z, 表面處理劑塗佈量: >> Z, 伸長率測試: >> N, 硬度測試碼: >> N, 抗拉強度測試: >> N, 降伏強度測試: >> N, 厚度變異: >> 0, 訂單正面顏色(五碼): >> SY356, 正面漆膜厚: >> 25, 正面漆塗漆型式幾塗幾烤: >> 2, 修邊碼: >> Y, 重量碼: >> AW, 鋼捲捲向: >> I, 鍍層碼: >> AZ150, 20251029 10:16:13 (24020) 厚度變異: 0 >> , 20251103 14:59:39 (24020) 厚度變異: >> -3.1, 20251103 15:35:26 (24020) 厚度變異: -3.1 >> -6.1, 20251103 16:54:07 (24020) 訂單厚度: 0.526 >> 0.52, 厚度變異: -6.1 >> -1.4, | H:厚度偏薄
PPGL | 2511DFD014/001 | 1. 因鋼套桶因縫接處容易對鋼捲產生轉印，所以請確認客戶是否知悉轉印風險 (OFP00256)-{.不符.} | 1. 部分大陸料含B元素超過CNS規範管制，故請原料CNS規範之訂單不要配大陸料 (OFP00684)-{.不符.} | 1. 訂單若有厚度變異，冷軋厚度公差比照烤漆計算公式 , 但最小為 1/2 公差做設定 (OFP00254)-{.不符.} 2. 因鋼套桶因縫接處容易對鋼捲產生轉印，所以請確認客戶是否知悉轉印風險 (OFP00256)-{.不符.} 3. "偏薄要求訂單" 鍍後厚度減 鍍後厚度下限需大於 0.02 MM,以免發生厚度不足狀況 (OFP00369)-{.不符.} 4. 部分大陸料含B元素超過CNS規範管制，故請原料CNS規範之訂單不要配大陸料 (OFP00684)-{.不符.} | 訂單:2511DFD014/001 CPL <生產備註> 事項如下 . 除HGI/ HGL 訂單邊緣不噴油. 其餘皆側緣噴油 (RMK00285) | 訂單:2511DFD014/001 CR1 無 <生產備註> 事項 | 訂單:2511DFD014/001 CR2 無 <生產備註> 事項 | 訂單:2511DFD014/001 CG1 <生產備註> 事項如下 . 瓦形屋頂用 注意鍍層控制範圍：min=標準值，Max=標準值+30 (RMK00103) . 因成形性需求故鍍層量有上限管制，排程變換前後一顆分切請U3暫留，待產線確認鍍層量後再行處置。 (RMK00103) | 訂單:2511DFD014/001 CG2 <生產備註> 事項如下 . 瓦形屋頂用 注意鍍層控制範圍：min=標準值，Max=標準值+30 (RMK00103) . 因成形性需求故鍍層量有上限管制，排程變換前後一顆分切請U3暫留，待產線確認鍍層量後再行處置。 (RMK00103) | 訂單:2511DFD014/001 CC1 <生產備註> 事項如下 . 超低光澤產品,色差計塗佈量依據5+20U為基準。RYF89 以5+22U為基準。 (RMK00103) . 請出口人員貼上"請勿堆疊"紅色標簽. (RMK00103) . R字頭色碼因色差對膜厚極其敏感，MASS目標102%~115%之間. (RMK00103) . R字頭色碼塗佈量須在20U以上,不然會有白色點狀(繩紋),已被客戶訴賠. (RMK00103) . 捲起單位張力請加大至 5.5（有另行備註要求張力設定時，依另行備註需求設定）） (RMK00103) . 1.本單若塗裝背面漆一律改為REVERSE COATING 例外訂單如下敘述 (RMK00163) . 2.例外訂單為R字頭超低光澤與PVDF (＞25μ)，背面漆可改 NATURE COATING，但搭配底漆避免遮蓋性不佳 (RMK00163) . ★品檢注意！JIS&CNS 訂單必須每滿50噸一定要再做一次TEST (RMK00259) . 1.此為NEO塗料,色差計請用有"(20150105)"的標準樣檔名確認色差值,找不到檔案時請通知TED工程師，分機#321 (RMK00343) . 2.色差放行標準為ΔL、Δa、Δb≦±0.6,光澤放行標準放寬到7以下放行,目視色差不管制 (RMK00343) . 2015年發生過訴賠。請出口使用鋼套桶前請檢查焊接處，以免捲取後產生折痕 (RMK00381) | 訂單:2511DFD014/001 CC2 <生產備註> 事項如下 . 超低光澤產品,色差計塗佈量依據5+20U為基準。RYF89 以5+22U為基準。 (RMK00103) . 請出口人員貼上"請勿堆疊"紅色標簽. (RMK00103) . R字頭色碼因色差對膜厚極其敏感，MASS目標102%~115%之間. (RMK00103) . R字頭色碼塗佈量須在20U以上,不然會有白色點狀(繩紋),已被客戶訴賠. (RMK00103) . 1.本單若塗裝背面漆一律改為REVERSE COATING 例外訂單如下敘述 (RMK00163) . 2.例外訂單為R字頭超低光澤與PVDF (＞25μ)，背面漆可改 NATURE COATING，但搭配底漆避免遮蓋性不佳 (RMK00163) . ★品檢注意！JIS&CNS 訂單必須每滿50噸一定要再做一次TEST (RMK00259) . 1.此為NEO塗料,色差計請用有"(20150105)"的標準樣檔名確認色差值,找不到檔案時請通知TED工程師，分機#321 (RMK00343) . 2.色差放行標準為ΔL、Δa、Δb≦±0.6,光澤放行標準放寬到7以下放行,目視色差不管制 (RMK00343) . 2015年發生過訴賠。請出口使用鋼套桶前請檢查焊接處，以免捲取後產生折痕 (RMK00381) | 訂單:2511DFD014/001 RCL 無 <生產備註> 事項 | 訂單:2511DFD014/001 CCPK 無 <生產備註> 事項 | 訂單:2511DFD014/001 CGQC <品檢備註> 事項如下 . 瓦形屋頂用 注意鍍層控制範圍：min=標準值，Max=標準值+30 (RMK00103) | 訂單:2511DFD014/001 CCQC <品檢備註> 事項如下 . 超低光澤產品,色差計塗佈量依據5+20U為基準。RYF89 以5+22U為基準。 (RMK00103) . R字頭色碼因色差對膜厚極其敏感，MASS目標102%~115%之間. (RMK00103) . 1.本單若塗裝背面漆一律改為REVERSE COATING 例外訂單如下敘述 (RMK00163) . 2.例外訂單為R字頭超低光澤與PVDF (＞25μ)，背面漆可改 NATURE COATING，但搭配底漆避免遮蓋性不佳 (RMK00163) . ★品檢注意！JIS&CNS 訂單必須每滿50噸一定要再做一次TEST (RMK00259) . 1.此為NEO塗料,色差計請用有"(20150105)"的標準樣檔名確認色差值,找不到檔案時請通知TED工程師，分機#321 (RMK00343) . 2.色差放行標準為ΔL、Δa、Δb≦±0.6,光澤放行標準放寬到7以下放行,目視色差不管制 (RMK00343) | 訂單:2511DFD014/001 TOL 無 <生產備註> 事項 |  | 訂單 2511DFD014/001 修改記錄如下: 20251029 14:07:14 (24025) 退火碼: >> S1, 用途碼: >> COA012, 背面標示: >> C844, 訂單背面顏色(五碼): >> BW73N, 背面漆膜厚: >> NOM, 背面漆塗漆型式幾塗幾烤: >> 2, 鉻酸鹽: >> Z, 訂單厚度: >> 0.42, 訂單重: >> 20, 重量容許率(下限): >> 10, 重量容許率(上限): >> 10, 訂單寬度: >> 914, 鍍製方式: >> AC, 鋼捲內徑: >> 508, 鋼捲下限重: >> 3, 鋼捲上限重: >> 5, 壓花條件碼: >> -, 表面花紋: >> R, 綠色識別碼: >> -, 印刷輥號: >> -, 產品代碼: >> PPGL, 皮膜碼: >> -, 單位別: >> M, 油品種類: >> Z, 塗油量: >> Z, 包裝代碼: >> D2 , 保護膜碼: >> -, 客戶試片取樣型式: >> -, 調質碼: >> S, 套筒碼: >> S , 規格: >> CGLCC-20, 製造標準: >> CNS, 表面處理劑種類: >> Z, 表面處理劑塗佈量: >> Z, 伸長率測試: >> N, 硬度測試碼: >> N, 抗拉強度測試: >> N, 降伏強度測試: >> N, 厚度變異: >> -1.2, 訂單正面顏色(五碼): >> RYB89, 正面漆膜厚: >> 25, 正面漆塗漆型式幾塗幾烤: >> 2, 修邊碼: >> Y, 重量碼: >> AW, 鋼捲捲向: >> I, 鍍層碼: >> AZ150, | H:厚度偏薄
PPGL | 2511DFD014/002 | 1. 因鋼套桶因縫接處容易對鋼捲產生轉印，所以請確認客戶是否知悉轉印風險 (OFP00256)-{.不符.} | 1. 部分大陸料含B元素超過CNS規範管制，故請原料CNS規範之訂單不要配大陸料 (OFP00684)-{.不符.} | 1. 訂單若有厚度變異，冷軋厚度公差比照烤漆計算公式 , 但最小為 1/2 公差做設定 (OFP00254)-{.不符.} 2. 因鋼套桶因縫接處容易對鋼捲產生轉印，所以請確認客戶是否知悉轉印風險 (OFP00256)-{.不符.} 3. "偏薄要求訂單" 鍍後厚度減 鍍後厚度下限需大於 0.02 MM,以免發生厚度不足狀況 (OFP00369)-{.不符.} 4. 部分大陸料含B元素超過CNS規範管制，故請原料CNS規範之訂單不要配大陸料 (OFP00684)-{.不符.} | 訂單:2511DFD014/002 CPL <生產備註> 事項如下 . 除HGI/ HGL 訂單邊緣不噴油. 其餘皆側緣噴油 (RMK00285) | 訂單:2511DFD014/002 CR1 無 <生產備註> 事項 | 訂單:2511DFD014/002 CR2 無 <生產備註> 事項 | 訂單:2511DFD014/002 CG1 <生產備註> 事項如下 . 瓦形屋頂用 注意鍍層控制範圍：min=標準值，Max=標準值+30 (RMK00103) . 因成形性需求故鍍層量有上限管制，排程變換前後一顆分切請U3暫留，待產線確認鍍層量後再行處置。 (RMK00103) | 訂單:2511DFD014/002 CG2 <生產備註> 事項如下 . 瓦形屋頂用 注意鍍層控制範圍：min=標準值，Max=標準值+30 (RMK00103) . 因成形性需求故鍍層量有上限管制，排程變換前後一顆分切請U3暫留，待產線確認鍍層量後再行處置。 (RMK00103) | 訂單:2511DFD014/002 CC1 <生產備註> 事項如下 . 超低光澤產品,色差計塗佈量依據5+20U為基準。RYF89 以5+22U為基準。 (RMK00103) . 請出口人員貼上"請勿堆疊"紅色標簽. (RMK00103) . R字頭色碼因色差對膜厚極其敏感，MASS目標102%~115%之間. (RMK00103) . R字頭色碼塗佈量須在20U以上,不然會有白色點狀(繩紋),已被客戶訴賠. (RMK00103) . 捲起單位張力請加大至 5.5（有另行備註要求張力設定時，依另行備註需求設定）） (RMK00103) . 1.本單若塗裝背面漆一律改為REVERSE COATING 例外訂單如下敘述 (RMK00163) . 2.例外訂單為R字頭超低光澤與PVDF (＞25μ)，背面漆可改 NATURE COATING，但搭配底漆避免遮蓋性不佳 (RMK00163) . ★品檢注意！JIS&CNS 訂單必須每滿50噸一定要再做一次TEST (RMK00259) . 1.此為NEO塗料,色差計請用有"(20150105)"的標準樣檔名確認色差值,找不到檔案時請通知TED工程師，分機#321 (RMK00343) . 2.色差放行標準為ΔL、Δa、Δb≦±0.6,光澤放行標準放寬到7以下放行,目視色差不管制 (RMK00343) . CC1:本單厚度≧0.52mm，經測試結果標準PMT請以225℃為標準去計算爐溫 (RMK00379) . 2015年發生過訴賠。請出口使用鋼套桶前請檢查焊接處，以免捲取後產生折痕 (RMK00381) | 訂單:2511DFD014/002 CC2 <生產備註> 事項如下 . 超低光澤產品,色差計塗佈量依據5+20U為基準。RYF89 以5+22U為基準。 (RMK00103) . 請出口人員貼上"請勿堆疊"紅色標簽. (RMK00103) . R字頭色碼因色差對膜厚極其敏感，MASS目標102%~115%之間. (RMK00103) . R字頭色碼塗佈量須在20U以上,不然會有白色點狀(繩紋),已被客戶訴賠. (RMK00103) . 1.本單若塗裝背面漆一律改為REVERSE COATING 例外訂單如下敘述 (RMK00163) . 2.例外訂單為R字頭超低光澤與PVDF (＞25μ)，背面漆可改 NATURE COATING，但搭配底漆避免遮蓋性不佳 (RMK00163) . ★品檢注意！JIS&CNS 訂單必須每滿50噸一定要再做一次TEST (RMK00259) . 1.此為NEO塗料,色差計請用有"(20150105)"的標準樣檔名確認色差值,找不到檔案時請通知TED工程師，分機#321 (RMK00343) . 2.色差放行標準為ΔL、Δa、Δb≦±0.6,光澤放行標準放寬到7以下放行,目視色差不管制 (RMK00343) . CC1:本單厚度≧0.52mm，經測試結果標準PMT請以225℃為標準去計算爐溫 (RMK00379) . 2015年發生過訴賠。請出口使用鋼套桶前請檢查焊接處，以免捲取後產生折痕 (RMK00381) | 訂單:2511DFD014/002 RCL 無 <生產備註> 事項 | 訂單:2511DFD014/002 CCPK 無 <生產備註> 事項 | 訂單:2511DFD014/002 CGQC <品檢備註> 事項如下 . 瓦形屋頂用 注意鍍層控制範圍：min=標準值，Max=標準值+30 (RMK00103) | 訂單:2511DFD014/002 CCQC <品檢備註> 事項如下 . 超低光澤產品,色差計塗佈量依據5+20U為基準。RYF89 以5+22U為基準。 (RMK00103) . R字頭色碼因色差對膜厚極其敏感，MASS目標102%~115%之間. (RMK00103) . 1.本單若塗裝背面漆一律改為REVERSE COATING 例外訂單如下敘述 (RMK00163) . 2.例外訂單為R字頭超低光澤與PVDF (＞25μ)，背面漆可改 NATURE COATING，但搭配底漆避免遮蓋性不佳 (RMK00163) . ★品檢注意！JIS&CNS 訂單必須每滿50噸一定要再做一次TEST (RMK00259) . 1.此為NEO塗料,色差計請用有"(20150105)"的標準樣檔名確認色差值,找不到檔案時請通知TED工程師，分機#321 (RMK00343) . 2.色差放行標準為ΔL、Δa、Δb≦±0.6,光澤放行標準放寬到7以下放行,目視色差不管制 (RMK00343) | 訂單:2511DFD014/002 TOL 無 <生產備註> 事項 |  | 訂單 2511DFD014/002 修改記錄如下: 20251029 14:07:28 (24025) 退火碼: >> S1, 用途碼: >> COA012, 背面標示: >> C844, 訂單背面顏色(五碼): >> BW73N, 背面漆膜厚: >> NOM, 背面漆塗漆型式幾塗幾烤: >> 2, 鉻酸鹽: >> Z, 訂單厚度: >> 0.52, 訂單重: >> 20, 重量容許率(下限): >> 10, 重量容許率(上限): >> 10, 訂單寬度: >> 914, 鍍製方式: >> AC, 鋼捲內徑: >> 508, 鋼捲下限重: >> 3, 鋼捲上限重: >> 5, 壓花條件碼: >> -, 表面花紋: >> R, 綠色識別碼: >> -, 印刷輥號: >> -, 產品代碼: >> PPGL, 皮膜碼: >> -, 單位別: >> M, 油品種類: >> Z, 塗油量: >> Z, 包裝代碼: >> D2 , 保護膜碼: >> -, 客戶試片取樣型式: >> -, 調質碼: >> S, 套筒碼: >> S , 規格: >> CGLCC-20, 製造標準: >> CNS, 表面處理劑種類: >> Z, 表面處理劑塗佈量: >> Z, 伸長率測試: >> N, 硬度測試碼: >> N, 抗拉強度測試: >> N, 降伏強度測試: >> N, 厚度變異: >> -1.4, 訂單正面顏色(五碼): >> RYB89, 正面漆膜厚: >> 25, 正面漆塗漆型式幾塗幾烤: >> 2, 修邊碼: >> Y, 重量碼: >> AW, 鋼捲捲向: >> I, 鍍層碼: >> AZ150, | H:厚度偏薄
PPGI | 2511DFD015/001 | 1. ●依旭台背面（正面漆塗料）發泡黏著性不佳（CC250503），要確認背面是否要發泡● (OFP00739)-{.不符.} | 1. 部分大陸料含B元素超過CNS規範管制，故請原料CNS規範之訂單不要配大陸料 (OFP00684)-{.不符.} | 1. 【提醒 審單人員】CR≧0.6 要於烤漆備註調降 PMT等相關。★KP抗塵PVDF不受此限 (OFP00509)-{.不符.} 2. 部分大陸料含B元素超過CNS規範管制，故請原料CNS規範之訂單不要配大陸料 (OFP00684)-{.不符.} 3. ●依旭台背面（正面漆塗料）發泡黏著性不佳（CC250503），要確認背面是否要發泡● (OFP00739)-{.不符.} | 訂單:2511DFD015/001 CPL <生產備註> 事項如下 . 避免刮痕及殘剪,注意修邊品質. (RMK00084) . 除HGI/ HGL 訂單邊緣不噴油. 其餘皆側緣噴油 (RMK00285) | 訂單:2511DFD015/001 CR1 <生產備註> 事項如下 . 不得有中波,加強板形及弓形度控制,記錄板面狀況 出口不可有鼓起. (RMK00084) . 完軋寬度超出管制值上限≦2mm時,冷軋繼續生產並填寫品質異常通報單給鍍鋅線,以便調整張力與板溫 (RMK00278) | 訂單:2511DFD015/001 CR2 <生產備註> 事項如下 . 不得有中波,加強板形及弓形度控制,記錄板面狀況 出口不可有鼓起. (RMK00084) . 完軋寬度超出管制值上限≦2mm時,冷軋繼續生產並填寫品質異常通報單給鍍鋅線,以便調整張力與板溫 (RMK00278) | 訂單:2511DFD015/001 CG1 <生產備註> 事項如下 . 平板類,鍍鋅生產時SKIN PASS & T/L 請依據鍍鋅標準規定生產. (RMK00084) . 弓形度≦4MM/300MM 波高≦4MM 急峻度≦0.5%. (RMK00084) . 每二顆母鋼捲需切2M板量測急峻度,並記錄於外觀檢查記錄表內. (RMK00084) . 出口鋼捲盤捲後目視不允許有鼓起. (RMK00084) . 本單於烤漆正背面都塗裝正面漆，因此鍍鋅請管制背面表面品質比照正面 (RMK00363) | 訂單:2511DFD015/001 CG2 <生產備註> 事項如下 . 平板類,鍍鋅生產時SKIN PASS & T/L 請依據鍍鋅標準規定生產. (RMK00084) . 弓形度≦4MM/300MM 波高≦4MM 急峻度≦0.5%. (RMK00084) . 每二顆母鋼捲需切2M板量測急峻度,並記錄於外觀檢查記錄表內. (RMK00084) . 出口鋼捲盤捲後目視不允許有鼓起. (RMK00084) . 本單於烤漆正背面都塗裝正面漆，因此鍍鋅請管制背面表面品質比照正面 (RMK00363) | 訂單:2511DFD015/001 CC1 <生產備註> 事項如下 . 【PMT】1.1.因為CR厚 1.161 mm，TOP 標準PMT以215℃去計算 (RMK-E_CHIN) . 冷軋厚度 > 0.8mm 內圈須插入二張瓦楞紙,防止端板印痕.客戶為益大時不可加瓦楞紙 (RMK00059) . 出口鋼捲盤捲後目視不允許有鼓起. (RMK00084) . 1.本單若塗裝背面漆一律改為REVERSE COATING 例外訂單如下敘述 (RMK00163) . 2.例外訂單為R字頭超低光澤與PVDF (＞25μ)，背面漆可改 NATURE COATING，但搭配底漆避免遮蓋性不佳 (RMK00163) . ★品檢注意！JIS&CNS 訂單必須每滿50噸一定要再做一次TEST (RMK00259) . 【PMT】1.2.CC2計算完後面漆每個ZONE 爐溫各降8℃為最終爐溫 (RMK00568) . 【PMT】1.3.CC2因爐溫各降8℃為最終爐溫，請股長於TEST時 確實量測板溫 (RMK00568) . 【PMT】1.4.若發現PMT不足，請上調ZONE溫度並回饋工程師 (RMK00568) . 【PMT】1.5.品檢注意！因標準PMT有下修請注意MEK測試 (RMK00568) . 【PMT】1.6.厚板少生產，請領班量測板溫並記錄之 (RMK00568) | 訂單:2511DFD015/001 CC2 <生產備註> 事項如下 . 【PMT】1.1.因為CR厚 1.161 mm，TOP 標準PMT以215℃去計算 (RMK-E_CHIN) . 冷軋厚度 > 0.8mm 內圈須插入二張瓦楞紙,防止端板印痕.客戶為益大時不可加瓦楞紙 (RMK00059) . 出口鋼捲盤捲後目視不允許有鼓起. (RMK00084) . 1.本單若塗裝背面漆一律改為REVERSE COATING 例外訂單如下敘述 (RMK00163) . 2.例外訂單為R字頭超低光澤與PVDF (＞25μ)，背面漆可改 NATURE COATING，但搭配底漆避免遮蓋性不佳 (RMK00163) . 20120627晨會決議 CC2生產 PPGI 時請使用表調 (RMK00191) . ★品檢注意！JIS&CNS 訂單必須每滿50噸一定要再做一次TEST (RMK00259) . 【PMT】1.2.CC2計算完後面漆每個ZONE 爐溫各降8℃為最終爐溫 (RMK00568) . 【PMT】1.3.CC2因爐溫各降8℃為最終爐溫，請股長於TEST時 確實量測板溫 (RMK00568) . 【PMT】1.4.若發現PMT不足，請上調ZONE溫度並回饋工程師 (RMK00568) . 【PMT】1.5.品檢注意！因標準PMT有下修請注意MEK測試 (RMK00568) . 【PMT】1.6.厚板少生產，請領班量測板溫並記錄之 (RMK00568) | 訂單:2511DFD015/001 RCL <生產備註> 事項如下 . 冷軋厚度 > 0.8mm 內圈須插入二張瓦楞紙,防止端板印痕.客戶為益大時不可加瓦楞紙 (RMK00059) | 訂單:2511DFD015/001 CCPK 無 <生產備註> 事項 | 訂單:2511DFD015/001 CGQC <品檢備註> 事項如下 . 本單於烤漆正背面都塗裝正面漆，因此鍍鋅請管制背面表面品質比照正面 (RMK00363) | 訂單:2511DFD015/001 CCQC <品檢備註> 事項如下 . 【PMT】1.1.因為CR厚 1.161 mm，TOP 標準PMT以215℃去計算 (RMK-E_CHIN) . 冷軋厚度 > 0.8mm 內圈須插入二張瓦楞紙,防止端板印痕.客戶為益大時不可加瓦楞紙 (RMK00059) . 1.本單若塗裝背面漆一律改為REVERSE COATING 例外訂單如下敘述 (RMK00163) . 2.例外訂單為R字頭超低光澤與PVDF (＞25μ)，背面漆可改 NATURE COATING，但搭配底漆避免遮蓋性不佳 (RMK00163) . ★品檢注意！JIS&CNS 訂單必須每滿50噸一定要再做一次TEST (RMK00259) . 【PMT】1.2.CC2計算完後面漆每個ZONE 爐溫各降8℃為最終爐溫 (RMK00568) . 【PMT】1.3.CC2因爐溫各降8℃為最終爐溫，請股長於TEST時 確實量測板溫 (RMK00568) . 【PMT】1.4.若發現PMT不足，請上調ZONE溫度並回饋工程師 (RMK00568) . 【PMT】1.5.品檢注意！因標準PMT有下修請注意MEK測試 (RMK00568) . 【PMT】1.6.厚板少生產，請領班量測板溫並記錄之 (RMK00568) | 訂單:2511DFD015/001 TOL 無 <生產備註> 事項 | 【PMT】1.1.因為CR厚 1.161 mm，TOP 標準PMT以215℃去計算^^/CC1/CC2/CCQC/^^ <<.E_CHIN 2025/11/03 09:10.>> | 訂單 2511DFD015/001 修改記錄如下: 20251031 08:58:45 (24025) 退火碼: >> S1, 用途碼: >> COT001, 背面標示: >> C817, 訂單背面顏色(五碼): >> 5C161, 背面漆膜厚: >> NOM, 背面漆塗漆型式幾塗幾烤: >> 2, 鉻酸鹽: >> Z, 訂單厚度: >> 1.15, 訂單重: >> 40, 重量容許率(下限): >> 10, 重量容許率(上限): >> 10, 訂單寬度: >> 1219, 鍍製方式: >> BC, 鋼捲內徑: >> 610, 鋼捲下限重: >> 7, 鋼捲上限重: >> 11, 壓花條件碼: >> -, 表面花紋: >> Z, 綠色識別碼: >> -, 印刷輥號: >> -, 產品代碼: >> PPGI, 皮膜碼: >> -, 單位別: >> M, 油品種類: >> Z, 塗油量: >> Z, 包裝代碼: >> D2 , 保護膜碼: >> -, 客戶試片取樣型式: >> -, 調質碼: >> S, 套筒碼: >> N , 規格: >> CGC440-20, 製造標準: >> CNS, 表面處理劑種類: >> Z, 表面處理劑塗佈量: >> Z, 伸長率測試: >> N, 硬度測試碼: >> N, 抗拉強度測試: >> N, 降伏強度測試: >> N, 厚度變異: >> 0, 訂單正面顏色(五碼): >> 5C161, 正面漆膜厚: >> NOM, 正面漆塗漆型式幾塗幾烤: >> 2, 修邊碼: >> Y, 重量碼: >> AW, 鋼捲捲向: >> I, 鍍層碼: >> Z25, | *:
PPGI | 2511DFD015/002 | 1. ●依旭台背面（正面漆塗料）發泡黏著性不佳（CC250503），要確認背面是否要發泡● (OFP00739)-{.不符.} | 1. 部分大陸料含B元素超過CNS規範管制，故請原料CNS規範之訂單不要配大陸料 (OFP00684)-{.不符.} | 1. CQ CR厚度超過0.7MM後要注意CR1與CR2修邊寬度要確認 (OFP00157)-{.不符.} 2. 【提醒 審單人員】CR≧0.6 要於烤漆備註調降 PMT等相關。★KP抗塵PVDF不受此限 (OFP00509)-{.不符.} 3. 部分大陸料含B元素超過CNS規範管制，故請原料CNS規範之訂單不要配大陸料 (OFP00684)-{.不符.} 4. ●依旭台背面（正面漆塗料）發泡黏著性不佳（CC250503），要確認背面是否要發泡● (OFP00739)-{.不符.} | 訂單:2511DFD015/002 CPL <生產備註> 事項如下 . 避免刮痕及殘剪,注意修邊品質. (RMK00084) . 除HGI/ HGL 訂單邊緣不噴油. 其餘皆側緣噴油 (RMK00285) | 訂單:2511DFD015/002 CR1 <生產備註> 事項如下 . 不得有中波,加強板形及弓形度控制,記錄板面狀況 出口不可有鼓起. (RMK00084) | 訂單:2511DFD015/002 CR2 <生產備註> 事項如下 . 不得有中波,加強板形及弓形度控制,記錄板面狀況 出口不可有鼓起. (RMK00084) | 訂單:2511DFD015/002 CG1 <生產備註> 事項如下 . 平板類,鍍鋅生產時SKIN PASS & T/L 請依據鍍鋅標準規定生產. (RMK00084) . 弓形度≦4MM/300MM 波高≦4MM 急峻度≦0.5%. (RMK00084) . 每二顆母鋼捲需切2M板量測急峻度,並記錄於外觀檢查記錄表內. (RMK00084) . 出口鋼捲盤捲後目視不允許有鼓起. (RMK00084) . 本單於烤漆正背面都塗裝正面漆，因此鍍鋅請管制背面表面品質比照正面 (RMK00363) | 訂單:2511DFD015/002 CG2 <生產備註> 事項如下 . 平板類,鍍鋅生產時SKIN PASS & T/L 請依據鍍鋅標準規定生產. (RMK00084) . 弓形度≦4MM/300MM 波高≦4MM 急峻度≦0.5%. (RMK00084) . 每二顆母鋼捲需切2M板量測急峻度,並記錄於外觀檢查記錄表內. (RMK00084) . 出口鋼捲盤捲後目視不允許有鼓起. (RMK00084) . 本單於烤漆正背面都塗裝正面漆，因此鍍鋅請管制背面表面品質比照正面 (RMK00363) | 訂單:2511DFD015/002 CC1 <生產備註> 事項如下 . 【PMT】1.1.因為CR厚 0.784 mm，TOP 標準PMT以221℃去計算 (RMK-E_CHIN) . 出口鋼捲盤捲後目視不允許有鼓起. (RMK00084) . 1.本單若塗裝背面漆一律改為REVERSE COATING 例外訂單如下敘述 (RMK00163) . 2.例外訂單為R字頭超低光澤與PVDF (＞25μ)，背面漆可改 NATURE COATING，但搭配底漆避免遮蓋性不佳 (RMK00163) . ★品檢注意！JIS&CNS 訂單必須每滿50噸一定要再做一次TEST (RMK00259) . 【PMT】1.2.CC2計算完後面漆每個ZONE 爐溫各降8℃為最終爐溫 (RMK00568) . 【PMT】1.3.CC2因爐溫各降8℃為最終爐溫，請股長於TEST時 確實量測板溫 (RMK00568) . 【PMT】1.4.若發現PMT不足，請上調ZONE溫度並回饋工程師 (RMK00568) . 【PMT】1.5.品檢注意！因標準PMT有下修請注意MEK測試 (RMK00568) . 【PMT】1.6.厚板少生產，請領班量測板溫並記錄之 (RMK00568) | 訂單:2511DFD015/002 CC2 <生產備註> 事項如下 . 【PMT】1.1.因為CR厚 0.784 mm，TOP 標準PMT以221℃去計算 (RMK-E_CHIN) . 出口鋼捲盤捲後目視不允許有鼓起. (RMK00084) . 1.本單若塗裝背面漆一律改為REVERSE COATING 例外訂單如下敘述 (RMK00163) . 2.例外訂單為R字頭超低光澤與PVDF (＞25μ)，背面漆可改 NATURE COATING，但搭配底漆避免遮蓋性不佳 (RMK00163) . 20120627晨會決議 CC2生產 PPGI 時請使用表調 (RMK00191) . ★品檢注意！JIS&CNS 訂單必須每滿50噸一定要再做一次TEST (RMK00259) . 【PMT】1.2.CC2計算完後面漆每個ZONE 爐溫各降8℃為最終爐溫 (RMK00568) . 【PMT】1.3.CC2因爐溫各降8℃為最終爐溫，請股長於TEST時 確實量測板溫 (RMK00568) . 【PMT】1.4.若發現PMT不足，請上調ZONE溫度並回饋工程師 (RMK00568) . 【PMT】1.5.品檢注意！因標準PMT有下修請注意MEK測試 (RMK00568) . 【PMT】1.6.厚板少生產，請領班量測板溫並記錄之 (RMK00568) | 訂單:2511DFD015/002 RCL 無 <生產備註> 事項 | 訂單:2511DFD015/002 CCPK 無 <生產備註> 事項 | 訂單:2511DFD015/002 CGQC <品檢備註> 事項如下 . 本單於烤漆正背面都塗裝正面漆，因此鍍鋅請管制背面表面品質比照正面 (RMK00363) | 訂單:2511DFD015/002 CCQC <品檢備註> 事項如下 . 【PMT】1.1.因為CR厚 0.784 mm，TOP 標準PMT以221℃去計算 (RMK-E_CHIN) . 1.本單若塗裝背面漆一律改為REVERSE COATING 例外訂單如下敘述 (RMK00163) . 2.例外訂單為R字頭超低光澤與PVDF (＞25μ)，背面漆可改 NATURE COATING，但搭配底漆避免遮蓋性不佳 (RMK00163) . ★品檢注意！JIS&CNS 訂單必須每滿50噸一定要再做一次TEST (RMK00259) . 【PMT】1.2.CC2計算完後面漆每個ZONE 爐溫各降8℃為最終爐溫 (RMK00568) . 【PMT】1.3.CC2因爐溫各降8℃為最終爐溫，請股長於TEST時 確實量測板溫 (RMK00568) . 【PMT】1.4.若發現PMT不足，請上調ZONE溫度並回饋工程師 (RMK00568) . 【PMT】1.5.品檢注意！因標準PMT有下修請注意MEK測試 (RMK00568) . 【PMT】1.6.厚板少生產，請領班量測板溫並記錄之 (RMK00568) | 訂單:2511DFD015/002 TOL 無 <生產備註> 事項 | 【PMT】1.1.因為CR厚 0.784 mm，TOP 標準PMT以221℃去計算^^/CC1/CC2/CCQC/^^ <<.E_CHIN 2025/11/03 09:06.>> | 訂單 2511DFD015/002 修改記錄如下: 20251031 08:58:48 (24025) 退火碼: >> S1, 用途碼: >> COT001, 背面標示: >> C817, 訂單背面顏色(五碼): >> 5C161, 背面漆膜厚: >> NOM, 背面漆塗漆型式幾塗幾烤: >> 2, 鉻酸鹽: >> Z, 訂單厚度: >> 0.776, 訂單重: >> 15, 重量容許率(下限): >> 10, 重量容許率(上限): >> 10, 訂單寬度: >> 762, 鍍製方式: >> BC, 鋼捲內徑: >> 610, 鋼捲下限重: >> 3, 鋼捲上限重: >> 4.5, 壓花條件碼: >> -, 表面花紋: >> Z, 綠色識別碼: >> -, 印刷輥號: >> -, 產品代碼: >> PPGI, 皮膜碼: >> -, 單位別: >> M, 油品種類: >> Z, 塗油量: >> Z, 包裝代碼: >> D2 , 保護膜碼: >> -, 客戶試片取樣型式: >> -, 調質碼: >> S, 套筒碼: >> N , 規格: >> CGC340-20, 製造標準: >> CNS, 表面處理劑種類: >> Z, 表面處理劑塗佈量: >> Z, 伸長率測試: >> N, 硬度測試碼: >> N, 抗拉強度測試: >> N, 降伏強度測試: >> N, 厚度變異: >> 0, 訂單正面顏色(五碼): >> 5C161, 正面漆膜厚: >> NOM, 正面漆塗漆型式幾塗幾烤: >> 2, 修邊碼: >> Y, 重量碼: >> AW, 鋼捲捲向: >> I, 鍍層碼: >> Z25, | *:
PPGL | 2511DFD016/001 | 1. ※【提醒】！曾因岩棉複合板BK材質發生黏不住，若BK顏色未曾使用於複合板訂單時需確認※ (OFP00625)-{.不符.} | 1. 製造標準為MS、ASTM或銷新加坡之訂單，若無技術指定優先用料，請優先使用國內料，勿使用ANFEN (OFP00406)-{.不符.} 2. 用途 CIA021 岩棉複合板"忌用"超修鋼捲(HR寬度-訂單寬度 ＞30 MM) (OFP00718)-{.不符.} | 1. CQ CR厚度超過0.7MM後要注意CR1與CR2修邊寬度要確認 (OFP00157)-{.不符.} 2. 製造標準為MS、ASTM或銷新加坡之訂單，若無技術指定優先用料，請優先使用國內料，勿使用ANFEN (OFP00406)-{.不符.} 3. 【提醒 審單人員】CR≧0.6 要於烤漆備註調降 PMT等相關。★KP抗塵PVDF不受此限 (OFP00509)-{.不符.} 4. ※【提醒】！曾因岩棉複合板BK材質發生黏不住，若BK顏色未曾使用於複合板訂單時需確認※ (OFP00625)-{.不符.} 5. 用途 CIA021 岩棉複合板"忌用"超修鋼捲(HR寬度-訂單寬度 ＞30 MM) (OFP00718)-{.不符.} | 訂單:2511DFD016/001 CPL <生產備註> 事項如下 . 除HGI/ HGL 訂單邊緣不噴油. 其餘皆側緣噴油 (RMK00285) . ★依2021/10/29產銷會議決議，本單作為岩棉複合板測試。請各單位配合以★ (RMK00429) . 3.若原板板形NG則投入CC2生產 (RMK00429) . 4.生產請注意！允許小邊波，不得產生中波★ (RMK00429) | 訂單:2511DFD016/001 CR1 <生產備註> 事項如下 . ★依2021/10/29產銷會議決議，本單作為岩棉複合板測試。請各單位配合以★ (RMK00429) . 3.若原板板形NG則投入CC2生產 (RMK00429) . 4.生產請注意！允許小邊波，不得產生中波★ (RMK00429) | 訂單:2511DFD016/001 CR2 <生產備註> 事項如下 . ★依2021/10/29產銷會議決議，本單作為岩棉複合板測試。請各單位配合以★ (RMK00429) . 3.若原板板形NG則投入CC2生產 (RMK00429) . 4.生產請注意！允許小邊波，不得產生中波★ (RMK00429) | 訂單:2511DFD016/001 CG1 <生產備註> 事項如下 . ★依2021/10/29產銷會議決議，本單作為岩棉複合板測試。請各單位配合以★ (RMK00429) . 3.若原板板形NG則投入CC2生產 (RMK00429) . 4.生產請注意！允許小邊波，不得產生中波★ (RMK00429) . 【鍍鋅岩棉板形】參考 鍍(鋁)鋅產品一級品板形品質要求總覽表 (RMK00429) | 訂單:2511DFD016/001 CG2 <生產備註> 事項如下 . ★依2021/10/29產銷會議決議，本單作為岩棉複合板測試。請各單位配合以★ (RMK00429) . 3.若原板板形NG則投入CC2生產 (RMK00429) . 4.生產請注意！允許小邊波，不得產生中波★ (RMK00429) . 【鍍鋅岩棉板形】參考 鍍(鋁)鋅產品一級品板形品質要求總覽表 (RMK00429) | 訂單:2511DFD016/001 CC1 <生產備註> 事項如下 . 【PMT】1.1.因為CR厚 0.808 mm，TOP 標準PMT以243℃去計算 (RMK-E_CHIN) . 【修補漆】郁潔曰：修補漆*1 (RMK-E_CHIN) . 【分切】郁潔曰：因配合上下層板米數，請700m一切，餘一小顆可不依限重放行 (RMK-E_CHIN) . 冷軋厚度 > 0.8mm 內圈須插入二張瓦楞紙,防止端板印痕.客戶為益大時不可加瓦楞紙 (RMK00059) . 1.本單若塗裝背面漆一律改為REVERSE COATING 例外訂單如下敘述 (RMK00163) . 2.例外訂單為R字頭超低光澤與PVDF (＞25μ)，背面漆可改 NATURE COATING，但搭配底漆避免遮蓋性不佳 (RMK00163) . ★依2021/10/29產銷會議決議，本單作為岩棉複合板測試。請各單位配合以★ (RMK00429) . 3.若原板板形NG則投入CC2生產 (RMK00429) . 4.生產請注意！允許小邊波，不得產生中波★ (RMK00429) . 5.【品檢】烤漆出口每顆母鋼第二、第四分切頭板以及尾切的尾板需量測板形 (RMK00429) . 【烤漆岩棉板形】參考 烤漆產品一級品板形品質要求總覽表 (RMK00429) . 【PMT】本單面漆為"PVDF"，經會議決議需量測板溫並記錄之。每一張排程需量測一次否則追究責任 (RMK00503) . 【抽氣量】白色系在CC1生產時,FINISH抽氣量請設定250,如生產中發生色差b值異常升高,請股長再加大抽氣量因應 (RMK00560) . 【PMT】1.2.CC2計算完後面漆每個ZONE 爐溫各降8℃為最終爐溫 (RMK00568) . 【PMT】1.3.CC2因爐溫各降8℃為最終爐溫，請股長於TEST時 確實量測板溫 (RMK00568) . 【PMT】1.4.若發現PMT不足，請上調ZONE溫度並回饋工程師 (RMK00568) . 【PMT】1.5.品檢注意！因標準PMT有下修請注意MEK測試 (RMK00568) . 【PMT】1.6.厚板少生產，請領班量測板溫並記錄之 (RMK00568) | 訂單:2511DFD016/001 CC2 <生產備註> 事項如下 . 【PMT】1.1.因為CR厚 0.808 mm，TOP 標準PMT以243℃去計算 (RMK-E_CHIN) . 【修補漆】郁潔曰：修補漆*1 (RMK-E_CHIN) . 【分切】郁潔曰：因配合上下層板米數，請700m一切，餘一小顆可不依限重放行 (RMK-E_CHIN) . 冷軋厚度 > 0.8mm 內圈須插入二張瓦楞紙,防止端板印痕.客戶為益大時不可加瓦楞紙 (RMK00059) . 1.本單若塗裝背面漆一律改為REVERSE COATING 例外訂單如下敘述 (RMK00163) . 2.例外訂單為R字頭超低光澤與PVDF (＞25μ)，背面漆可改 NATURE COATING，但搭配底漆避免遮蓋性不佳 (RMK00163) . ★依2021/10/29產銷會議決議，本單作為岩棉複合板測試。請各單位配合以★ (RMK00429) . 3.若原板板形NG則投入CC2生產 (RMK00429) . 4.生產請注意！允許小邊波，不得產生中波★ (RMK00429) . 5.【品檢】烤漆出口每顆母鋼第二、第四分切頭板以及尾切的尾板需量測板形 (RMK00429) . 【烤漆岩棉板形】參考 烤漆產品一級品板形品質要求總覽表 (RMK00429) . 【PMT】本單面漆為"PVDF"，經會議決議需量測板溫並記錄之。每一張排程需量測一次否則追究責任 (RMK00503) . 【抽氣量】白色系在CC1生產時,FINISH抽氣量請設定250,如生產中發生色差b值異常升高,請股長再加大抽氣量因應 (RMK00560) . 【PMT】1.2.CC2計算完後面漆每個ZONE 爐溫各降8℃為最終爐溫 (RMK00568) . 【PMT】1.3.CC2因爐溫各降8℃為最終爐溫，請股長於TEST時 確實量測板溫 (RMK00568) . 【PMT】1.4.若發現PMT不足，請上調ZONE溫度並回饋工程師 (RMK00568) . 【PMT】1.5.品檢注意！因標準PMT有下修請注意MEK測試 (RMK00568) . 【PMT】1.6.厚板少生產，請領班量測板溫並記錄之 (RMK00568) | 訂單:2511DFD016/001 RCL <生產備註> 事項如下 . 冷軋厚度 > 0.8mm 內圈須插入二張瓦楞紙,防止端板印痕.客戶為益大時不可加瓦楞紙 (RMK00059) . ★依2021/10/29產銷會議決議，本單作為岩棉複合板測試。請各單位配合以★ (RMK00429) . 3.若原板板形NG則投入CC2生產 (RMK00429) . 4.生產請注意！允許小邊波，不得產生中波★ (RMK00429) | 訂單:2511DFD016/001 CCPK 無 <生產備註> 事項 | 訂單:2511DFD016/001 CGQC <品檢備註> 事項如下 . ★依2021/10/29產銷會議決議，本單作為岩棉複合板測試。請各單位配合以★ (RMK00429) . 3.若原板板形NG則投入CC2生產 (RMK00429) . 4.生產請注意！允許小邊波，不得產生中波★ (RMK00429) . 【鍍鋅岩棉板形】參考 鍍(鋁)鋅產品一級品板形品質要求總覽表 (RMK00429) | 訂單:2511DFD016/001 CCQC <品檢備註> 事項如下 . 【PMT】1.1.因為CR厚 0.808 mm，TOP 標準PMT以243℃去計算 (RMK-E_CHIN) . 【分切】郁潔曰：因配合上下層板米數，請700m一切，餘一小顆可不依限重放行 (RMK-E_CHIN) . 冷軋厚度 > 0.8mm 內圈須插入二張瓦楞紙,防止端板印痕.客戶為益大時不可加瓦楞紙 (RMK00059) . 1.本單若塗裝背面漆一律改為REVERSE COATING 例外訂單如下敘述 (RMK00163) . 2.例外訂單為R字頭超低光澤與PVDF (＞25μ)，背面漆可改 NATURE COATING，但搭配底漆避免遮蓋性不佳 (RMK00163) . ★依2021/10/29產銷會議決議，本單作為岩棉複合板測試。請各單位配合以★ (RMK00429) . 3.若原板板形NG則投入CC2生產 (RMK00429) . 4.生產請注意！允許小邊波，不得產生中波★ (RMK00429) . 5.【品檢】烤漆出口每顆母鋼第二、第四分切頭板以及尾切的尾板需量測板形 (RMK00429) . 【烤漆岩棉板形】參考 烤漆產品一級品板形品質要求總覽表 (RMK00429) . 【PMT】本單面漆為"PVDF"，經會議決議需量測板溫並記錄之。每一張排程需量測一次否則追究責任 (RMK00503) . 【PMT】1.2.CC2計算完後面漆每個ZONE 爐溫各降8℃為最終爐溫 (RMK00568) . 【PMT】1.3.CC2因爐溫各降8℃為最終爐溫，請股長於TEST時 確實量測板溫 (RMK00568) . 【PMT】1.4.若發現PMT不足，請上調ZONE溫度並回饋工程師 (RMK00568) . 【PMT】1.5.品檢注意！因標準PMT有下修請注意MEK測試 (RMK00568) . 【PMT】1.6.厚板少生產，請領班量測板溫並記錄之 (RMK00568) | 訂單:2511DFD016/001 TOL 無 <生產備註> 事項 | 【分切】郁潔曰：因配合上下層板米數，請700m一切，餘一小顆可不依限重放行^^/CC1/CC2/CCQC/ <<.E_CHIN 2025/11/04 14:57.>> 【修補漆】郁潔曰：修補漆*1^^/CC1/CC2/ <<.E_CHIN 2025/11/04 14:57.>> 【PMT】1.1.因為CR厚 0.808 mm，TOP 標準PMT以243℃去計算^^/CC1/CC2/CCQC/^^ <<.E_CHIN 2025/11/04 14:58.>> | 訂單 2511DFD016/001 修改記錄如下: 20251103 14:34:06 (22030) 退火碼: >> S1, 用途碼: >> CIA021, 背面標示: >> C105, 訂單背面顏色(五碼): >> BW73Y, 背面漆膜厚: >> 12.5, 背面漆塗漆型式幾塗幾烤: >> 2, 鉻酸鹽: >> Z, 訂單厚度: >> 0.8, 訂單重: >> 15, 重量容許率(下限): >> 10, 重量容許率(上限): >> 10, 訂單寬度: >> 1219, 鍍製方式: >> BC, 鋼捲內徑: >> 508, 鋼捲下限重: >> 4, 鋼捲上限重: >> 6, 壓花條件碼: >> -, 表面花紋: >> R, GL鋅花要求下限: >> -, GL鋅花要求上限: >> -, 綠色識別碼: >> -, 印刷輥號: >> -, 產品代碼: >> PPGL, 皮膜碼: >> -, 單位別: >> M, 油品種類: >> Z, 塗油量: >> Z, 包裝代碼: >> D2 , 保護膜碼: >> -, 客戶試片取樣型式: >> -, 調質碼: >> S, 套筒碼: >> K , 規格: >> A792MCQ, 製造標準: >> ASTM, 表面處理劑種類: >> Z, 表面處理劑塗佈量: >> Z, 伸長率測試: >> N, 硬度測試碼: >> N, 抗拉強度測試: >> N, 降伏強度測試: >> N, 厚度變異: >> 0, 訂單正面顏色(五碼): >> FW516, 正面漆膜厚: >> 25, 正面漆塗漆型式幾塗幾烤: >> 2, 修邊碼: >> Y, 重量碼: >> AW, 鋼捲捲向: >> I, 鍍層碼: >> AZM150, | *: | [訂單訊息通知] 2025/11/04 下午 02:54:38 *** (秦大維 >> 通知 >> Seren Lin) 訊息 : 烤漆成品單重長度管制範圍：122～130 M/T
PPGL | 2511DFD016/002 | 1. 單捲限重檢核 (原料重:16~21, 分切困難:20.80~21.00, 單捲限重:4.50~5.20)(OFP00031)-{.不符.} | 1. 製造標準為MS、ASTM或銷新加坡之訂單，若無技術指定優先用料，請優先使用國內料，勿使用ANFEN (OFP00406)-{.不符.} | 1. 訂單若有厚度變異，冷軋厚度公差比照烤漆計算公式 , 但最小為 1/2 公差做設定 (OFP00254)-{.不符.} 2. "偏薄要求訂單" 鍍後厚度減 鍍後厚度下限需大於 0.02 MM,以免發生厚度不足狀況 (OFP00369)-{.不符.} 3. 製造標準為MS、ASTM或銷新加坡之訂單，若無技術指定優先用料，請優先使用國內料，勿使用ANFEN (OFP00406)-{.不符.} 4. 用途別對應選配碼不符 (用途碼:COR007, 選配碼:ON015 不符)(OFP00030)-{.不符.} | 訂單:2511DFD016/002 CPL <生產備註> 事項如下 . 除HGI/ HGL 訂單邊緣不噴油. 其餘皆側緣噴油 (RMK00285) | 訂單:2511DFD016/002 CR1 <生產備註> 事項如下 . 生產FH時CR允許中波（盡量小）不可以有小邊波以利鍍鋅板形控制 (RMK00131) | 訂單:2511DFD016/002 CR2 <生產備註> 事項如下 . 生產FH時CR允許中波（盡量小）不可以有小邊波以利鍍鋅板形控制 (RMK00131) | 訂單:2511DFD016/002 CG1 <生產備註> 事項如下 . 壁板背板以一般屋頂放行標準放行 (RMK00131) . 生產FH時CR允許中波（盡量小）不可以有小邊波以利鍍鋅板形控制 (RMK00131) | 訂單:2511DFD016/002 CG2 <生產備註> 事項如下 . 壁板背板以一般屋頂放行標準放行 (RMK00131) . 生產FH時CR允許中波（盡量小）不可以有小邊波以利鍍鋅板形控制 (RMK00131) | 訂單:2511DFD016/002 CC1 <生產備註> 事項如下 . 【修補漆】郁潔曰：修補漆*1 (RMK-E_CHIN) . 【分切】郁潔曰：配合上下層板米數，請1400m一切，餘一小顆可不依限重放行 (RMK-E_CHIN) . 1.本單若塗裝背面漆一律改為REVERSE COATING 例外訂單如下敘述 (RMK00163) . 2.例外訂單為R字頭超低光澤與PVDF (＞25μ)，背面漆可改 NATURE COATING，但搭配底漆避免遮蓋性不佳 (RMK00163) . 【抽氣量】白色系在CC1生產時,FINISH抽氣量請設定250,如生產中發生色差b值異常升高,請股長再加大抽氣量因應 (RMK00560) | 訂單:2511DFD016/002 CC2 <生產備註> 事項如下 . 【修補漆】郁潔曰：修補漆*1 (RMK-E_CHIN) . 【分切】郁潔曰：配合上下層板米數，請1400m一切，餘一小顆可不依限重放行 (RMK-E_CHIN) . 1.本單若塗裝背面漆一律改為REVERSE COATING 例外訂單如下敘述 (RMK00163) . 2.例外訂單為R字頭超低光澤與PVDF (＞25μ)，背面漆可改 NATURE COATING，但搭配底漆避免遮蓋性不佳 (RMK00163) . 【抽氣量】白色系在CC1生產時,FINISH抽氣量請設定250,如生產中發生色差b值異常升高,請股長再加大抽氣量因應 (RMK00560) | 訂單:2511DFD016/002 RCL 無 <生產備註> 事項 | 訂單:2511DFD016/002 CCPK 無 <生產備註> 事項 | 訂單:2511DFD016/002 CGQC 無 <品檢備註> 事項 | 訂單:2511DFD016/002 CCQC <品檢備註> 事項如下 . 1.本單若塗裝背面漆一律改為REVERSE COATING 例外訂單如下敘述 (RMK00163) . 2.例外訂單為R字頭超低光澤與PVDF (＞25μ)，背面漆可改 NATURE COATING，但搭配底漆避免遮蓋性不佳 (RMK00163) | 訂單:2511DFD016/002 TOL 無 <生產備註> 事項 | 【分切】郁潔曰：配合上下層板米數，請1400m一切，餘一小顆可不依限重放行^^/CC1/CC2/ <<.E_CHIN 2025/11/05 09:50.>> 【修補漆】郁潔曰：修補漆*1^^/CC1/CC2/ <<.E_CHIN 2025/11/05 09:51.>> | 訂單 2511DFD016/002 修改記錄如下: 20251103 14:34:08 (22030) 退火碼: >> S1, 用途碼: >> COR007, 背面標示: >> C008, 訂單背面顏色(五碼): >> BW736, 背面漆膜厚: >> NOM, 背面漆塗漆型式幾塗幾烤: >> 1, 鉻酸鹽: >> Z, 訂單厚度: >> 0.476, 訂單重: >> 5, 重量容許率(下限): >> 10, 重量容許率(上限): >> 10, 訂單寬度: >> 990, 鍍製方式: >> BC, 鋼捲內徑: >> 508, 鋼捲下限重: >> 4.5, 鋼捲上限重: >> 5.2, 壓花條件碼: >> -, 表面花紋: >> R, 綠色識別碼: >> -, 印刷輥號: >> -, 產品代碼: >> PPGL, 皮膜碼: >> -, 單位別: >> M, 油品種類: >> Z, 塗油量: >> Z, 包裝代碼: >> D2 , 保護膜碼: >> -, 客戶試片取樣型式: >> -, 調質碼: >> S, 套筒碼: >> P , 規格: >> A792MCQ, 製造標準: >> ASTM, 表面處理劑種類: >> Z, 表面處理劑塗佈量: >> Z, 伸長率測試: >> N, 硬度測試碼: >> N, 抗拉強度測試: >> N, 降伏強度測試: >> N, 厚度變異: >> -5.3, 訂單正面顏色(五碼): >> 6W230, 正面漆膜厚: >> 25, 正面漆塗漆型式幾塗幾烤: >> 2, 修邊碼: >> Y, 重量碼: >> AW, 鋼捲捲向: >> I, 鍍層碼: >> AZM100, | H:厚度偏薄 | [訂單訊息通知] 2025/11/05 上午 09:55:40 *** (秦大維 >> 通知 >> Seren Lin) 訊息 : 烤漆成品單重長度管制範圍：257~287 M/T
PPGL | 2511DFD017/001 |  | 1. 部分大陸料含B元素超過CNS規範管制，故請原料CNS規範之訂單不要配大陸料 (OFP00684)-{.不符.} | 1. 訂單若有厚度變異，冷軋厚度公差比照烤漆計算公式 , 但最小為 1/2 公差做設定 (OFP00254)-{.不符.} 2. "偏薄要求訂單" 鍍後厚度減 鍍後厚度下限需大於 0.02 MM,以免發生厚度不足狀況 (OFP00369)-{.不符.} 3. 部分大陸料含B元素超過CNS規範管制，故請原料CNS規範之訂單不要配大陸料 (OFP00684)-{.不符.} | 訂單:2511DFD017/001 CPL <生產備註> 事項如下 . 除HGI/ HGL 訂單邊緣不噴油. 其餘皆側緣噴油 (RMK00285) | 訂單:2511DFD017/001 CR1 無 <生產備註> 事項 | 訂單:2511DFD017/001 CR2 無 <生產備註> 事項 | 訂單:2511DFD017/001 CG1 <生產備註> 事項如下 . 平板類,鍍鋅生產時SKIN PASS & T/L 請依據鍍鋅標準規定生產 (RMK00100) . 鍍鋅表面不可有鋅痕、壓痕、凹陷、及刮傷 、應變痕等。 (RMK00100) . 出口鋼捲盤捲後目視不允許有鼓起. (RMK00100) | 訂單:2511DFD017/001 CG2 <生產備註> 事項如下 . 平板類,鍍鋅生產時SKIN PASS & T/L 請依據鍍鋅標準規定生產 (RMK00100) . 鍍鋅表面不可有鋅痕、壓痕、凹陷、及刮傷 、應變痕等。 (RMK00100) . 出口鋼捲盤捲後目視不允許有鼓起. (RMK00100) | 訂單:2511DFD017/001 CC1 <生產備註> 事項如下 . 1.本單若塗裝背面漆一律改為REVERSE COATING 例外訂單如下敘述 (RMK00163) . 2.例外訂單為R字頭超低光澤與PVDF (＞25μ)，背面漆可改 NATURE COATING，但搭配底漆避免遮蓋性不佳 (RMK00163) . ★品檢注意！JIS&CNS 訂單必須每滿50噸一定要再做一次TEST (RMK00259) . 請出口主操加貼"請勿堆疊"標簽紅色 (RMK00317) . 因金屬粉塗裝捲取容易變形，請RCL重整後、包裝與倉庫一律放置SKID上防止變形 (RMK00317) | 訂單:2511DFD017/001 CC2 <生產備註> 事項如下 . 1.本單若塗裝背面漆一律改為REVERSE COATING 例外訂單如下敘述 (RMK00163) . 2.例外訂單為R字頭超低光澤與PVDF (＞25μ)，背面漆可改 NATURE COATING，但搭配底漆避免遮蓋性不佳 (RMK00163) . ★品檢注意！JIS&CNS 訂單必須每滿50噸一定要再做一次TEST (RMK00259) . 請出口主操加貼"請勿堆疊"標簽紅色 (RMK00317) . 因金屬粉塗裝捲取容易變形，請RCL重整後、包裝與倉庫一律放置SKID上防止變形 (RMK00317) | 訂單:2511DFD017/001 RCL <生產備註> 事項如下 . 因金屬粉塗裝捲取容易變形，請RCL重整後、包裝與倉庫一律放置SKID上防止變形 (RMK00317) | 訂單:2511DFD017/001 CCPK <生產備註> 事項如下 . 因金屬粉塗裝捲取容易變形，請RCL重整後、包裝與倉庫一律放置SKID上防止變形 (RMK00317) | 訂單:2511DFD017/001 CGQC 無 <品檢備註> 事項 | 訂單:2511DFD017/001 CCQC <品檢備註> 事項如下 . 1.本單若塗裝背面漆一律改為REVERSE COATING 例外訂單如下敘述 (RMK00163) . 2.例外訂單為R字頭超低光澤與PVDF (＞25μ)，背面漆可改 NATURE COATING，但搭配底漆避免遮蓋性不佳 (RMK00163) . ★品檢注意！JIS&CNS 訂單必須每滿50噸一定要再做一次TEST (RMK00259) . 因金屬粉塗裝捲取容易變形，請RCL重整後、包裝與倉庫一律放置SKID上防止變形 (RMK00317) | 訂單:2511DFD017/001 TOL 無 <生產備註> 事項 |  | 訂單 2511DFD017/001 修改記錄如下: 20251031 11:09:33 (24025) 退火碼: >> S1, 用途碼: >> CIA008, 背面標示: >> C811, 訂單背面顏色(五碼): >> BW736, 背面漆膜厚: >> NOM, 背面漆塗漆型式幾塗幾烤: >> 1, 鉻酸鹽: >> Z, 訂單厚度: >> 0.52, 訂單重: >> 15, 重量容許率(下限): >> 10, 重量容許率(上限): >> 10, 訂單寬度: >> 914, 鍍製方式: >> AC, 鋼捲內徑: >> 508, 鋼捲下限重: >> 3, 鋼捲上限重: >> 5, 壓花條件碼: >> -, 表面花紋: >> R, 綠色識別碼: >> -, 印刷輥號: >> -, 產品代碼: >> PPGL, 皮膜碼: >> -, 單位別: >> M, 油品種類: >> Z, 塗油量: >> Z, 包裝代碼: >> D2 , 保護膜碼: >> -, 客戶試片取樣型式: >> -, 調質碼: >> S, 套筒碼: >> R , 規格: >> CGLCC-20, 製造標準: >> CNS, 表面處理劑種類: >> Z, 表面處理劑塗佈量: >> Z, 伸長率測試: >> N, 硬度測試碼: >> N, 抗拉強度測試: >> N, 降伏強度測試: >> N, 厚度變異: >> -1.4, 訂單正面顏色(五碼): >> 1V256, 正面漆膜厚: >> NOM, 正面漆塗漆型式幾塗幾烤: >> 2, 修邊碼: >> Y, 重量碼: >> AW, 鋼捲捲向: >> I, 鍍層碼: >> AZ150, 20251031 11:55:37 (24025) 訂單重: 15 >> 35, | H:厚度偏薄
PPGI | 2511DFD018/001 | 1. ●依旭台背面（正面漆塗料）發泡黏著性不佳（CC250503），要確認背面是否要發泡● (OFP00739)-{.不符.} | 1. 部分大陸料含B元素超過CNS規範管制，故請原料CNS規範之訂單不要配大陸料 (OFP00684)-{.不符.} | 1. 【提醒 審單人員】CR≧0.6 要於烤漆備註調降 PMT等相關。★KP抗塵PVDF不受此限 (OFP00509)-{.不符.} 2. 部分大陸料含B元素超過CNS規範管制，故請原料CNS規範之訂單不要配大陸料 (OFP00684)-{.不符.} 3. ●依旭台背面（正面漆塗料）發泡黏著性不佳（CC250503），要確認背面是否要發泡● (OFP00739)-{.不符.} | 訂單:2511DFD018/001 CPL <生產備註> 事項如下 . 避免刮痕及殘剪,注意修邊品質. (RMK00084) . 除HGI/ HGL 訂單邊緣不噴油. 其餘皆側緣噴油 (RMK00285) | 訂單:2511DFD018/001 CR1 <生產備註> 事項如下 . 不得有中波,加強板形及弓形度控制,記錄板面狀況 出口不可有鼓起. (RMK00084) . 完軋寬度超出管制值上限≦2mm時,冷軋繼續生產並填寫品質異常通報單給鍍鋅線,以便調整張力與板溫 (RMK00278) | 訂單:2511DFD018/001 CR2 <生產備註> 事項如下 . 不得有中波,加強板形及弓形度控制,記錄板面狀況 出口不可有鼓起. (RMK00084) . 完軋寬度超出管制值上限≦2mm時,冷軋繼續生產並填寫品質異常通報單給鍍鋅線,以便調整張力與板溫 (RMK00278) | 訂單:2511DFD018/001 CG1 <生產備註> 事項如下 . 平板類,鍍鋅生產時SKIN PASS & T/L 請依據鍍鋅標準規定生產. (RMK00084) . 弓形度≦4MM/300MM 波高≦4MM 急峻度≦0.5%. (RMK00084) . 每二顆母鋼捲需切2M板量測急峻度,並記錄於外觀檢查記錄表內. (RMK00084) . 出口鋼捲盤捲後目視不允許有鼓起. (RMK00084) . 本單於烤漆正背面都塗裝正面漆，因此鍍鋅請管制背面表面品質比照正面 (RMK00363) | 訂單:2511DFD018/001 CG2 <生產備註> 事項如下 . 平板類,鍍鋅生產時SKIN PASS & T/L 請依據鍍鋅標準規定生產. (RMK00084) . 弓形度≦4MM/300MM 波高≦4MM 急峻度≦0.5%. (RMK00084) . 每二顆母鋼捲需切2M板量測急峻度,並記錄於外觀檢查記錄表內. (RMK00084) . 出口鋼捲盤捲後目視不允許有鼓起. (RMK00084) . 本單於烤漆正背面都塗裝正面漆，因此鍍鋅請管制背面表面品質比照正面 (RMK00363) | 訂單:2511DFD018/001 CC1 <生產備註> 事項如下 . 【PMT】1.1.因為CR厚 0.961 mm，TOP 標準PMT以217℃去計算 (RMK-E_CHIN) . 冷軋厚度 > 0.8mm 內圈須插入二張瓦楞紙,防止端板印痕.客戶為益大時不可加瓦楞紙 (RMK00059) . 出口鋼捲盤捲後目視不允許有鼓起. (RMK00084) . 1.本單若塗裝背面漆一律改為REVERSE COATING 例外訂單如下敘述 (RMK00163) . 2.例外訂單為R字頭超低光澤與PVDF (＞25μ)，背面漆可改 NATURE COATING，但搭配底漆避免遮蓋性不佳 (RMK00163) . ★品檢注意！JIS&CNS 訂單必須每滿50噸一定要再做一次TEST (RMK00259) . 【PMT】1.2.CC2計算完後面漆每個ZONE 爐溫各降8℃為最終爐溫 (RMK00568) . 【PMT】1.3.CC2因爐溫各降8℃為最終爐溫，請股長於TEST時 確實量測板溫 (RMK00568) . 【PMT】1.4.若發現PMT不足，請上調ZONE溫度並回饋工程師 (RMK00568) . 【PMT】1.5.品檢注意！因標準PMT有下修請注意MEK測試 (RMK00568) . 【PMT】1.6.厚板少生產，請領班量測板溫並記錄之 (RMK00568) | 訂單:2511DFD018/001 CC2 <生產備註> 事項如下 . 【PMT】1.1.因為CR厚 0.961 mm，TOP 標準PMT以217℃去計算 (RMK-E_CHIN) . 冷軋厚度 > 0.8mm 內圈須插入二張瓦楞紙,防止端板印痕.客戶為益大時不可加瓦楞紙 (RMK00059) . 出口鋼捲盤捲後目視不允許有鼓起. (RMK00084) . 1.本單若塗裝背面漆一律改為REVERSE COATING 例外訂單如下敘述 (RMK00163) . 2.例外訂單為R字頭超低光澤與PVDF (＞25μ)，背面漆可改 NATURE COATING，但搭配底漆避免遮蓋性不佳 (RMK00163) . 20120627晨會決議 CC2生產 PPGI 時請使用表調 (RMK00191) . ★品檢注意！JIS&CNS 訂單必須每滿50噸一定要再做一次TEST (RMK00259) . 【PMT】1.2.CC2計算完後面漆每個ZONE 爐溫各降8℃為最終爐溫 (RMK00568) . 【PMT】1.3.CC2因爐溫各降8℃為最終爐溫，請股長於TEST時 確實量測板溫 (RMK00568) . 【PMT】1.4.若發現PMT不足，請上調ZONE溫度並回饋工程師 (RMK00568) . 【PMT】1.5.品檢注意！因標準PMT有下修請注意MEK測試 (RMK00568) . 【PMT】1.6.厚板少生產，請領班量測板溫並記錄之 (RMK00568) | 訂單:2511DFD018/001 RCL <生產備註> 事項如下 . 冷軋厚度 > 0.8mm 內圈須插入二張瓦楞紙,防止端板印痕.客戶為益大時不可加瓦楞紙 (RMK00059) | 訂單:2511DFD018/001 CCPK 無 <生產備註> 事項 | 訂單:2511DFD018/001 CGQC <品檢備註> 事項如下 . 本單於烤漆正背面都塗裝正面漆，因此鍍鋅請管制背面表面品質比照正面 (RMK00363) | 訂單:2511DFD018/001 CCQC <品檢備註> 事項如下 . 【PMT】1.1.因為CR厚 0.961 mm，TOP 標準PMT以217℃去計算 (RMK-E_CHIN) . 冷軋厚度 > 0.8mm 內圈須插入二張瓦楞紙,防止端板印痕.客戶為益大時不可加瓦楞紙 (RMK00059) . 1.本單若塗裝背面漆一律改為REVERSE COATING 例外訂單如下敘述 (RMK00163) . 2.例外訂單為R字頭超低光澤與PVDF (＞25μ)，背面漆可改 NATURE COATING，但搭配底漆避免遮蓋性不佳 (RMK00163) . ★品檢注意！JIS&CNS 訂單必須每滿50噸一定要再做一次TEST (RMK00259) . 【PMT】1.2.CC2計算完後面漆每個ZONE 爐溫各降8℃為最終爐溫 (RMK00568) . 【PMT】1.3.CC2因爐溫各降8℃為最終爐溫，請股長於TEST時 確實量測板溫 (RMK00568) . 【PMT】1.4.若發現PMT不足，請上調ZONE溫度並回饋工程師 (RMK00568) . 【PMT】1.5.品檢注意！因標準PMT有下修請注意MEK測試 (RMK00568) . 【PMT】1.6.厚板少生產，請領班量測板溫並記錄之 (RMK00568) | 訂單:2511DFD018/001 TOL 無 <生產備註> 事項 | 【PMT】1.1.因為CR厚 0.961 mm，TOP 標準PMT以217℃去計算^^/CC1/CC2/CCQC/^^ <<.E_CHIN 2025/11/03 16:17.>> | 訂單 2511DFD018/001 修改記錄如下: 20251031 14:18:40 (24025) 退火碼: >> S1, 用途碼: >> COT001, 背面標示: >> C817, 訂單背面顏色(五碼): >> 5C161, 背面漆膜厚: >> NOM, 背面漆塗漆型式幾塗幾烤: >> 2, 鉻酸鹽: >> Z, 訂單厚度: >> 0.951, 訂單重: >> 20, 重量容許率(下限): >> 10, 重量容許率(上限): >> 10, 訂單寬度: >> 914, 鍍製方式: >> BC, 鋼捲內徑: >> 610, 鋼捲下限重: >> 3, 鋼捲上限重: >> 5, 壓花條件碼: >> -, 表面花紋: >> Z, 綠色識別碼: >> -, 印刷輥號: >> -, 產品代碼: >> PPGI, 皮膜碼: >> -, 單位別: >> M, 油品種類: >> Z, 塗油量: >> Z, 包裝代碼: >> D2 , 保護膜碼: >> -, 客戶試片取樣型式: >> -, 調質碼: >> S, 套筒碼: >> N , 規格: >> CGC440-20, 製造標準: >> CNS, 表面處理劑種類: >> Z, 表面處理劑塗佈量: >> Z, 伸長率測試: >> N, 硬度測試碼: >> N, 抗拉強度測試: >> N, 降伏強度測試: >> N, 厚度變異: >> 0, 訂單正面顏色(五碼): >> 5C161, 正面漆膜厚: >> NOM, 正面漆塗漆型式幾塗幾烤: >> 2, 修邊碼: >> Y, 重量碼: >> AW, 鋼捲捲向: >> I, 鍍層碼: >> Z25, | *:
PPGL | 2511DFD019/001 | 1. 單捲限重檢核 (原料重:15~20, 分切困難:20, 單捲限重:4.00~4.90)(OFP00031)-{.不符.} | 1. 部分大陸料含B元素超過CNS規範管制，故請原料CNS規範之訂單不要配大陸料 (OFP00684)-{.不符.} | 1. 訂單若有厚度變異，冷軋厚度公差比照烤漆計算公式 , 但最小為 1/2 公差做設定 (OFP00254)-{.不符.} 2. "偏薄要求訂單" 鍍後厚度減 鍍後厚度下限需大於 0.02 MM,以免發生厚度不足狀況 (OFP00369)-{.不符.} 3. 部分大陸料含B元素超過CNS規範管制，故請原料CNS規範之訂單不要配大陸料 (OFP00684)-{.不符.} | 訂單:2511DFD019/001 CPL <生產備註> 事項如下 . 除HGI/ HGL 訂單邊緣不噴油. 其餘皆側緣噴油 (RMK00285) | 訂單:2511DFD019/001 CR1 無 <生產備註> 事項 | 訂單:2511DFD019/001 CR2 無 <生產備註> 事項 | 訂單:2511DFD019/001 CG1 <生產備註> 事項如下 . 平板類,鍍鋅生產時SKIN PASS & T/L 請依據鍍鋅標準規定生產 (RMK00100) . 鍍鋅表面不可有鋅痕、壓痕、凹陷、及刮傷 、應變痕等。 (RMK00100) . 出口鋼捲盤捲後目視不允許有鼓起. (RMK00100) | 訂單:2511DFD019/001 CG2 <生產備註> 事項如下 . 平板類,鍍鋅生產時SKIN PASS & T/L 請依據鍍鋅標準規定生產 (RMK00100) . 鍍鋅表面不可有鋅痕、壓痕、凹陷、及刮傷 、應變痕等。 (RMK00100) . 出口鋼捲盤捲後目視不允許有鼓起. (RMK00100) | 訂單:2511DFD019/001 CC1 <生產備註> 事項如下 . 【分切】客戶要求分切 4～4.9噸。為防止分切困難，烤漆分切請依PP與營業討論結果 (RMK-E_CHIN) . 1.本單若塗裝背面漆一律改為REVERSE COATING 例外訂單如下敘述 (RMK00163) . 2.例外訂單為R字頭超低光澤與PVDF (＞25μ)，背面漆可改 NATURE COATING，但搭配底漆避免遮蓋性不佳 (RMK00163) . ★品檢注意！JIS&CNS 訂單必須每滿50噸一定要再做一次TEST (RMK00259) . 請出口主操加貼"請勿堆疊"標簽紅色 (RMK00317) . 因金屬粉塗裝捲取容易變形，請RCL重整後、包裝與倉庫一律放置SKID上防止變形 (RMK00317) | 訂單:2511DFD019/001 CC2 <生產備註> 事項如下 . 【分切】客戶要求分切 4～4.9噸。為防止分切困難，烤漆分切請依PP與營業討論結果 (RMK-E_CHIN) . 1.本單若塗裝背面漆一律改為REVERSE COATING 例外訂單如下敘述 (RMK00163) . 2.例外訂單為R字頭超低光澤與PVDF (＞25μ)，背面漆可改 NATURE COATING，但搭配底漆避免遮蓋性不佳 (RMK00163) . ★品檢注意！JIS&CNS 訂單必須每滿50噸一定要再做一次TEST (RMK00259) . 請出口主操加貼"請勿堆疊"標簽紅色 (RMK00317) . 因金屬粉塗裝捲取容易變形，請RCL重整後、包裝與倉庫一律放置SKID上防止變形 (RMK00317) | 訂單:2511DFD019/001 RCL <生產備註> 事項如下 . 因金屬粉塗裝捲取容易變形，請RCL重整後、包裝與倉庫一律放置SKID上防止變形 (RMK00317) | 訂單:2511DFD019/001 CCPK <生產備註> 事項如下 . 因金屬粉塗裝捲取容易變形，請RCL重整後、包裝與倉庫一律放置SKID上防止變形 (RMK00317) | 訂單:2511DFD019/001 CGQC 無 <品檢備註> 事項 | 訂單:2511DFD019/001 CCQC <品檢備註> 事項如下 . 【分切】客戶要求分切 4～4.9噸。為防止分切困難，烤漆分切請依PP與營業討論結果 (RMK-E_CHIN) . 1.本單若塗裝背面漆一律改為REVERSE COATING 例外訂單如下敘述 (RMK00163) . 2.例外訂單為R字頭超低光澤與PVDF (＞25μ)，背面漆可改 NATURE COATING，但搭配底漆避免遮蓋性不佳 (RMK00163) . ★品檢注意！JIS&CNS 訂單必須每滿50噸一定要再做一次TEST (RMK00259) . 因金屬粉塗裝捲取容易變形，請RCL重整後、包裝與倉庫一律放置SKID上防止變形 (RMK00317) | 訂單:2511DFD019/001 TOL 無 <生產備註> 事項 | 【分切】客戶要求分切 4～4.9噸。為防止分切困難，烤漆分切請依PP與營業討論結果^^/CC1/CC2/CCQC/ <<.E_CHIN 2025/11/05 11:47.>> | 訂單 2511DFD019/001 修改記錄如下: 20251103 16:05:23 (24025) 退火碼: >> S1, 用途碼: >> CIA008, 背面標示: >> C811, 訂單背面顏色(五碼): >> BW736, 背面漆膜厚: >> NOM, 背面漆塗漆型式幾塗幾烤: >> 1, 鉻酸鹽: >> Z, 訂單厚度: >> 0.42, 訂單重: >> 15, 重量容許率(下限): >> 10, 重量容許率(上限): >> 10, 訂單寬度: >> 914, 鍍製方式: >> AC, 鋼捲內徑: >> 508, 鋼捲下限重: >> 4, 鋼捲上限重: >> 4.9, 壓花條件碼: >> -, 表面花紋: >> R, 綠色識別碼: >> -, 印刷輥號: >> -, 產品代碼: >> PPGL, 皮膜碼: >> -, 單位別: >> M, 油品種類: >> Z, 塗油量: >> Z, 包裝代碼: >> D2 , 保護膜碼: >> -, 客戶試片取樣型式: >> -, 調質碼: >> S, 套筒碼: >> N , 規格: >> CGLCC-20, 製造標準: >> CNS, 表面處理劑種類: >> Z, 表面處理劑塗佈量: >> Z, 伸長率測試: >> N, 硬度測試碼: >> N, 抗拉強度測試: >> N, 降伏強度測試: >> N, 厚度變異: >> -1.4, 訂單正面顏色(五碼): >> 1V256, 正面漆膜厚: >> NOM, 正面漆塗漆型式幾塗幾烤: >> 2, 修邊碼: >> Y, 重量碼: >> AW, 鋼捲捲向: >> I, 鍍層碼: >> AZ150, 20251103 16:09:42 (24025) 厚度變異: -1.4 >> -1.2, | H:厚度偏薄
PPGL | 2511DFD019/002 | 1. 單捲限重檢核 (原料重:15~20, 分切困難:20, 單捲限重:4.00~4.90)(OFP00031)-{.不符.} | 1. 部分大陸料含B元素超過CNS規範管制，故請原料CNS規範之訂單不要配大陸料 (OFP00684)-{.不符.} | 1. 訂單若有厚度變異，冷軋厚度公差比照烤漆計算公式 , 但最小為 1/2 公差做設定 (OFP00254)-{.不符.} 2. "偏薄要求訂單" 鍍後厚度減 鍍後厚度下限需大於 0.02 MM,以免發生厚度不足狀況 (OFP00369)-{.不符.} 3. 部分大陸料含B元素超過CNS規範管制，故請原料CNS規範之訂單不要配大陸料 (OFP00684)-{.不符.} | 訂單:2511DFD019/002 CPL <生產備註> 事項如下 . 除HGI/ HGL 訂單邊緣不噴油. 其餘皆側緣噴油 (RMK00285) | 訂單:2511DFD019/002 CR1 無 <生產備註> 事項 | 訂單:2511DFD019/002 CR2 無 <生產備註> 事項 | 訂單:2511DFD019/002 CG1 <生產備註> 事項如下 . 平板類,鍍鋅生產時SKIN PASS & T/L 請依據鍍鋅標準規定生產 (RMK00100) . 鍍鋅表面不可有鋅痕、壓痕、凹陷、及刮傷 、應變痕等。 (RMK00100) . 出口鋼捲盤捲後目視不允許有鼓起. (RMK00100) | 訂單:2511DFD019/002 CG2 <生產備註> 事項如下 . 平板類,鍍鋅生產時SKIN PASS & T/L 請依據鍍鋅標準規定生產 (RMK00100) . 鍍鋅表面不可有鋅痕、壓痕、凹陷、及刮傷 、應變痕等。 (RMK00100) . 出口鋼捲盤捲後目視不允許有鼓起. (RMK00100) | 訂單:2511DFD019/002 CC1 <生產備註> 事項如下 . 【分切】客戶要求分切 4～4.9噸。為防止分切困難，烤漆分切請依PP與營業討論結果 (RMK-E_CHIN) . 1.本單若塗裝背面漆一律改為REVERSE COATING 例外訂單如下敘述 (RMK00163) . 2.例外訂單為R字頭超低光澤與PVDF (＞25μ)，背面漆可改 NATURE COATING，但搭配底漆避免遮蓋性不佳 (RMK00163) . ★品檢注意！JIS&CNS 訂單必須每滿50噸一定要再做一次TEST (RMK00259) . 請出口主操加貼"請勿堆疊"標簽紅色 (RMK00317) . 因金屬粉塗裝捲取容易變形，請RCL重整後、包裝與倉庫一律放置SKID上防止變形 (RMK00317) | 訂單:2511DFD019/002 CC2 <生產備註> 事項如下 . 【分切】客戶要求分切 4～4.9噸。為防止分切困難，烤漆分切請依PP與營業討論結果 (RMK-E_CHIN) . 1.本單若塗裝背面漆一律改為REVERSE COATING 例外訂單如下敘述 (RMK00163) . 2.例外訂單為R字頭超低光澤與PVDF (＞25μ)，背面漆可改 NATURE COATING，但搭配底漆避免遮蓋性不佳 (RMK00163) . ★品檢注意！JIS&CNS 訂單必須每滿50噸一定要再做一次TEST (RMK00259) . 請出口主操加貼"請勿堆疊"標簽紅色 (RMK00317) . 因金屬粉塗裝捲取容易變形，請RCL重整後、包裝與倉庫一律放置SKID上防止變形 (RMK00317) | 訂單:2511DFD019/002 RCL <生產備註> 事項如下 . 因金屬粉塗裝捲取容易變形，請RCL重整後、包裝與倉庫一律放置SKID上防止變形 (RMK00317) | 訂單:2511DFD019/002 CCPK <生產備註> 事項如下 . 因金屬粉塗裝捲取容易變形，請RCL重整後、包裝與倉庫一律放置SKID上防止變形 (RMK00317) | 訂單:2511DFD019/002 CGQC 無 <品檢備註> 事項 | 訂單:2511DFD019/002 CCQC <品檢備註> 事項如下 . 【分切】客戶要求分切 4～4.9噸。為防止分切困難，烤漆分切請依PP與營業討論結果 (RMK-E_CHIN) . 1.本單若塗裝背面漆一律改為REVERSE COATING 例外訂單如下敘述 (RMK00163) . 2.例外訂單為R字頭超低光澤與PVDF (＞25μ)，背面漆可改 NATURE COATING，但搭配底漆避免遮蓋性不佳 (RMK00163) . ★品檢注意！JIS&CNS 訂單必須每滿50噸一定要再做一次TEST (RMK00259) . 因金屬粉塗裝捲取容易變形，請RCL重整後、包裝與倉庫一律放置SKID上防止變形 (RMK00317) | 訂單:2511DFD019/002 TOL 無 <生產備註> 事項 | 【分切】客戶要求分切 4～4.9噸。為防止分切困難，烤漆分切請依PP與營業討論結果^^/CC1/CC2/CCQC/^^ <<.E_CHIN 2025/11/05 11:47.>> | 訂單 2511DFD019/002 修改記錄如下: 20251103 16:05:51 (24025) 退火碼: >> S1, 用途碼: >> CIA008, 背面標示: >> C811, 訂單背面顏色(五碼): >> BW736, 背面漆膜厚: >> NOM, 背面漆塗漆型式幾塗幾烤: >> 1, 鉻酸鹽: >> Z, 訂單厚度: >> 0.52, 訂單重: >> 15, 重量容許率(下限): >> 10, 重量容許率(上限): >> 10, 訂單寬度: >> 914, 鍍製方式: >> AC, 鋼捲內徑: >> 508, 鋼捲下限重: >> 4, 鋼捲上限重: >> 4.9, 壓花條件碼: >> -, 表面花紋: >> R, GL鋅花要求下限: >> -, GL鋅花要求上限: >> -, 綠色識別碼: >> -, 印刷輥號: >> -, 產品代碼: >> PPGL, 皮膜碼: >> -, 單位別: >> M, 油品種類: >> Z, 塗油量: >> Z, 包裝代碼: >> D2 , 保護膜碼: >> -, 客戶試片取樣型式: >> -, 調質碼: >> S, 套筒碼: >> N , 規格: >> CGLCC-20, 製造標準: >> CNS, 表面處理劑種類: >> Z, 表面處理劑塗佈量: >> Z, 伸長率測試: >> N, 硬度測試碼: >> N, 抗拉強度測試: >> N, 降伏強度測試: >> N, 厚度變異: >> -1.2, 訂單正面顏色(五碼): >> 1V256, 正面漆膜厚: >> NOM, 正面漆塗漆型式幾塗幾烤: >> 2, 修邊碼: >> Y, 重量碼: >> AW, 鋼捲捲向: >> I, 鍍層碼: >> AZ150, 20251103 16:09:43 (24025) 厚度變異: -1.2 >> -1.4, | H:厚度偏薄
PPGI | 2511DFD020/001 | 1. ●依旭台背面（正面漆塗料）發泡黏著性不佳（CC250503），要確認背面是否要發泡● (OFP00739)-{.不符.} 2. 表面非平整之色碼解捲易變形需強制業務使用鋼套桶 ( 垃圾桶用E、網紋漆套桶用C ) (正面色碼:RYE922, 套筒碼:E 不符)(OFP00048)-{.不符.} | 1. 因機械性質與加工成型問題, HRD3材質其軋延率需≧70% (OFP00143)-{.不符.} | 1. 方針管制之特殊產品，請設定訂單追蹤以利確實掌握每批生產情況，滾動調整。 (OFP00142)-{.不符.} 2. 因機械性質與加工成型問題, HRD3材質其軋延率需≧70% (OFP00143)-{.不符.} 3. DQ 料針對 JIS CNS SYSCO 底材規格請重算重抓提醒 (OFP00346)-{.不符.} 4. 【提醒】！本單為直立式包裝，嚴禁鍍鋅或烤漆後以STAGGER捲取 (OFP00451)-{.不符.} 5. DQ CR1修邊寬度+10MM,CR2修邊寬度+9MM (OFP00681)-{.不符.} 6. ●依旭台背面（正面漆塗料）發泡黏著性不佳（CC250503），要確認背面是否要發泡● (OFP00739)-{.不符.} 7. 用途別對應選配碼不符 (用途碼:CIR029, 選配碼:- 不符)(OFP00030)-{.不符.} 8. 表面非平整之色碼解捲易變形需強制業務使用鋼套桶 ( 垃圾桶用E、網紋漆套桶用C ) (正面色碼:RYE922, 套筒碼:E 不符)(OFP00048)-{.不符.} | 訂單:2511DFD020/001 CPL <生產備註> 事項如下 . 3. 線速度維持100mpm生產，避免板偏造成修邊大小邊的狀況。 (RMK-E_CHIN) . 2.修邊刀換刀之後，排在前5顆左右生產，注意修邊刀的間隙調整。 (RMK-E_CHIN) . 1. 指定HRD3熱軋原料。 (RMK-E_CHIN) . 此規格為 HRD3/HRD3N 熱軋原料,請 CPL 注意修邊狀況. (RMK00042) . 請CPL確認修邊寬度, 如超過熱軋寬度則降速生產, 以防止板偏殘剪與局部未修邊. (RMK00189) . 除HGI/ HGL 訂單邊緣不噴油. 其餘皆側緣噴油 (RMK00285) . HRD3系列材質(HRD3M, HRD3N等)，請CPL出口協助取板，每張排程取1片(30公分x全寬)-搭接鋼捲除外，謝謝! (RMK00582) | 訂單:2511DFD020/001 CR1 <生產備註> 事項如下 . 1. 軋延最末 3 Pass降速到500mpm生產，降低鋸齒邊發生機率。 (RMK-E_CHIN) . 生產材質為DQ料,MILL可生產為小邊波, 但CGL不接受大邊波與中波.-請注意! (RMK00042) . DQ 產品 冷軋產出寬度 , 超寬 ≦ 3 mm 時請寫品質通報單後放行 (RMK00042) . 每組工輥生產之第一顆鋼捲, 檢查振動輥痕或砂輪痕 (RMK00307) . 軋延 DQ 材質鋼捲時，每 PASS 線速度最大 600 mpm (降低邊緣鋸齒狀程度) (RMK00385) | 訂單:2511DFD020/001 CR2 <生產備註> 事項如下 . 1. 軋延最末 3 Pass降速到500mpm生產，降低鋸齒邊發生機率。 (RMK-E_CHIN) . 生產材質為DQ料,MILL可生產為小邊波, 但CGL不接受大邊波與中波.-請注意! (RMK00042) . DQ 產品 冷軋產出寬度 , 超寬 ≦ 3 mm 時請寫品質通報單後放行 (RMK00042) . 每組工輥生產之第一顆鋼捲, 檢查振動輥痕或砂輪痕 (RMK00307) . 軋延 DQ 材質鋼捲時，每 PASS 線速度最大 600 mpm (降低邊緣鋸齒狀程度) (RMK00385) | 訂單:2511DFD020/001 CG1 <生產備註> 事項如下 . 4.鍍層量管制 ? 120 g/m2。 (RMK-E_CHIN) . 3. 客戶不允許有鋅痕(Nozzle mark)、垂紋、鋅渣、板面顆粒(鋅渣)、凹點等缺陷，其它外觀品質管制同"松下洗衣機外殼"-烤漆底板家電用途之管制標準。 (RMK-E_CHIN) . 2. NOZZLE熱風溫度280℃以上，NOZZLE GAP愈小且風壓愈小越好 (RMK-E_CHIN) . 1. 工輥：上、下工輥 Ra: 0.5-0.8μm--同冰箱側板(烤漆底板)工輥設定。 (RMK-E_CHIN) . 本單於烤漆正背面都塗裝正面漆，因此鍍鋅請管制背面表面品質比照正面 (RMK00363) . 【★鍍層量管制★】若鍍層大於120g/m2，需進行通報與切除 (RMK00695) | 訂單:2511DFD020/001 CG2 <生產備註> 事項如下 . 4.鍍層量管制 ? 120 g/m2。 (RMK-E_CHIN) . 3. 客戶不允許有鋅痕(Nozzle mark)、垂紋、鋅渣、板面顆粒(鋅渣)、凹點等缺陷，其它外觀品質管制同"松下洗衣機外殼"-烤漆底板家電用途之管制標準。 (RMK-E_CHIN) . 2. NOZZLE熱風溫度280℃以上，NOZZLE GAP愈小且風壓愈小越好 (RMK-E_CHIN) . 1. 工輥：上、下工輥 Ra: 0.5-0.8μm--同冰箱側板(烤漆底板)工輥設定。 (RMK-E_CHIN) . 本單於烤漆正背面都塗裝正面漆，因此鍍鋅請管制背面表面品質比照正面 (RMK00363) . 【★鍍層量管制★】若鍍層大於120g/m2，需進行通報與切除 (RMK00695) | 訂單:2511DFD020/001 CC1 <生產備註> 事項如下 . 11. 請勿堆疊(紅色標籤) (RMK-E_CHIN) . 10. CC2若生產過程有T/L打開的情形, 務必通知品檢做紀錄, 必須經過切除或重整後才能放行。 (RMK-E_CHIN) . 9. 外觀(板面顆粒...等)請參照「松下洗衣機外殼PCM」管制標準放行。震動輥痕: 只能允許動態極輕微/靜態目視無感之程度(參照客戶簽認之限度樣本)。 (RMK-E_CHIN) . 8. 正面面漆塗佈量目標290±10 (避免光澤異常與目視色差)，客戶無要求管制膜厚，正面/背面總塗佈量≧80%可放行。 (RMK-E_CHIN) . 7. 出口品檢項目：加做「應變痕測試」: 衝艾克森6mm觀察平板處有無應變痕(判定參考缺陷樣本), 以及維持測試 fluting test，頻率: 1次/母鋼。 (RMK-E_CHIN) . 6. 正面漆含骨材，收捲請增加張力，使用高強度紙套筒(18mm代碼E). (RMK-E_CHIN) . 5. 此排程需要 Fluting Test ,張力整平機伸長率須設定0.04～0.06%。 (RMK-E_CHIN) . 4. 背面漆：7Y9A12使用CPH #50μ濾心+ #250鐵濾網，為避免繩紋 底漆(1PU114) R塗裝 / 背面漆(7Y9A12) R塗裝， Thinner 為No 2B。 (RMK-E_CHIN) . 3. 正面漆：RYE922(Rough) 為避免繩紋採R塗裝，Thinner 為No 2B，使用不銹鋼濾網 (#32 mesh)，PMT為230±10℃。 (RMK-E_CHIN) . 2. 底漆：1PU114，使用CP#75μ濾心，R塗裝。 (RMK-E_CHIN) . 1. 線速度50mpm，GI底材請使用表調。 (RMK-E_CHIN) . 1.本單若塗裝背面漆一律改為REVERSE COATING 例外訂單如下敘述 (RMK00163) . 2.例外訂單為R字頭超低光澤與PVDF (＞25μ)，背面漆可改 NATURE COATING，但搭配底漆避免遮蓋性不佳 (RMK00163) . ★品檢注意！JIS&CNS 訂單必須每滿50噸一定要再做一次TEST (RMK00259) . 【捲取】注意！本單為直立式包裝。禁用STAGGER捲取送包裝！送RCL重處理例外。 (RMK00512) | 訂單:2511DFD020/001 CC2 <生產備註> 事項如下 . 11. 請勿堆疊(紅色標籤) (RMK-E_CHIN) . 10. CC2若生產過程有T/L打開的情形, 務必通知品檢做紀錄, 必須經過切除或重整後才能放行。 (RMK-E_CHIN) . 9. 外觀(板面顆粒...等)請參照「松下洗衣機外殼PCM」管制標準放行。震動輥痕: 只能允許動態極輕微/靜態目視無感之程度(參照客戶簽認之限度樣本)。 (RMK-E_CHIN) . 8. 正面面漆塗佈量目標290±10 (避免光澤異常與目視色差)，客戶無要求管制膜厚，正面/背面總塗佈量≧80%可放行。 (RMK-E_CHIN) . 7. 出口品檢項目：加做「應變痕測試」: 衝艾克森6mm觀察平板處有無應變痕(判定參考缺陷樣本), 以及維持測試 fluting test，頻率: 1次/母鋼。 (RMK-E_CHIN) . 6. 正面漆含骨材，收捲請增加張力，使用高強度紙套筒(18mm代碼E). (RMK-E_CHIN) . 5. 此排程需要 Fluting Test ,張力整平機伸長率須設定0.04～0.06%。 (RMK-E_CHIN) . 4. 背面漆：7Y9A12使用CPH #50μ濾心+ #250鐵濾網，為避免繩紋 底漆(1PU114) R塗裝 / 背面漆(7Y9A12) R塗裝， Thinner 為No 2B。 (RMK-E_CHIN) . 3. 正面漆：RYE922(Rough) 為避免繩紋採R塗裝，Thinner 為No 2B，使用不銹鋼濾網 (#32 mesh)，PMT為230±10℃。 (RMK-E_CHIN) . 2. 底漆：1PU114，使用CP#75μ濾心，R塗裝。 (RMK-E_CHIN) . 1. 線速度50mpm，GI底材請使用表調。 (RMK-E_CHIN) . 1.本單若塗裝背面漆一律改為REVERSE COATING 例外訂單如下敘述 (RMK00163) . 2.例外訂單為R字頭超低光澤與PVDF (＞25μ)，背面漆可改 NATURE COATING，但搭配底漆避免遮蓋性不佳 (RMK00163) . 20120627晨會決議 CC2生產 PPGI 時請使用表調 (RMK00191) . ★品檢注意！JIS&CNS 訂單必須每滿50噸一定要再做一次TEST (RMK00259) . 【捲取】注意！本單為直立式包裝。禁用STAGGER捲取送包裝！送RCL重處理例外。 (RMK00512) | 訂單:2511DFD020/001 RCL <生產備註> 事項如下 . 【捲取】注意！本單為直立式包裝。禁用STAGGER捲取送包裝！送RCL重處理例外。 (RMK00512) | 訂單:2511DFD020/001 CCPK 無 <生產備註> 事項 | 訂單:2511DFD020/001 CGQC <品檢備註> 事項如下 . 本單於烤漆正背面都塗裝正面漆，因此鍍鋅請管制背面表面品質比照正面 (RMK00363) . 【★鍍層量管制★】若鍍層大於120g/m2，需進行通報與切除 (RMK00695) | 訂單:2511DFD020/001 CCQC <品檢備註> 事項如下 . 1.本單若塗裝背面漆一律改為REVERSE COATING 例外訂單如下敘述 (RMK00163) . 2.例外訂單為R字頭超低光澤與PVDF (＞25μ)，背面漆可改 NATURE COATING，但搭配底漆避免遮蓋性不佳 (RMK00163) . ★品檢注意！JIS&CNS 訂單必須每滿50噸一定要再做一次TEST (RMK00259) . 【捲取】注意！本單為直立式包裝。禁用STAGGER捲取送包裝！送RCL重處理例外。 (RMK00512) | 訂單:2511DFD020/001 TOL 無 <生產備註> 事項 | 1. 指定HRD3熱軋原料。^^/CPL/ <<.E_CHIN 2025/11/07 15:53.>> 2.修邊刀換刀之後，排在前5顆左右生產，注意修邊刀的間隙調整。^^/CPL/ <<.E_CHIN 2025/11/07 15:53.>> 3. 線速度維持100mpm生產，避免板偏造成修邊大小邊的狀況。^^/CPL/ <<.E_CHIN 2025/11/07 15:53.>> 1. 軋延最末 3 Pass降速到500mpm生產，降低鋸齒邊發生機率。^^/CR1/CR2/ <<.E_CHIN 2025/11/07 15:54.>> 1. 工輥：上、下工輥 Ra: 0.5-0.8μm--同冰箱側板(烤漆底板)工輥設定。^^/CG1/CG2/ <<.E_CHIN 2025/11/07 15:54.>> 2. NOZZLE熱風溫度280℃以上，NOZZLE GAP愈小且風壓愈小越好^^/CG1/CG2/ <<.E_CHIN 2025/11/07 15:54.>> 3. 客戶不允許有鋅痕(Nozzle mark)、垂紋、鋅渣、板面顆粒(鋅渣)、凹點等缺陷，其它外觀品質管制同"松下洗衣機外殼"-烤漆底板家電用途之管制標準。^^/CG1/CG2/ <<.E_CHIN 2025/11/07 15:54.>> 4.鍍層量管制 ? 120 g/m2。^^/CG1/CG2/ <<.E_CHIN 2025/11/07 15:55.>> 1. 線速度50mpm，GI底材請使用表調。^^/CC1/CC2/ <<.E_CHIN 2025/11/07 15:55.>> 2. 底漆：1PU114，使用CP#75μ濾心，R塗裝。^^/CC1/CC2/ <<.E_CHIN 2025/11/07 15:55.>> 3. 正面漆：RYE922(Rough) 為避免繩紋採R塗裝，Thinner 為No 2B，使用不銹鋼濾網 (#32 mesh)，PMT為230±10℃。^^/CC1/CC2/ <<.E_CHIN 2025/11/07 15:56.>> 4. 背面漆：7Y9A12使用CPH #50μ濾心+ #250鐵濾網，為避免繩紋 底漆(1PU114) R塗裝 / 背面漆(7Y9A12) R塗裝， Thinner 為No 2B。^^/CC1/CC2/ <<.E_CHIN 2025/11/07 15:56.>> 5. 此排程需要 Fluting Test ,張力整平機伸長率須設定0.04～0.06%。^^/CC1/CC2/ <<.E_CHIN 2025/11/07 15:56.>> 6. 正面漆含骨材，收捲請增加張力，使用高強度紙套筒(18mm代碼E).^^/CC1/CC2/ <<.E_CHIN 2025/11/07 15:56.>> 7. 出口品檢項目：加做「應變痕測試」: 衝艾克森6mm觀察平板處有無應變痕(判定參考缺陷樣本), 以及維持測試 fluting test，頻率: 1次/母鋼。^^/CC1/CC2/ <<.E_CHIN 2025/11/07 15:57.>> 8. 正面面漆塗佈量目標290±10 (避免光澤異常與目視色差)，客戶無要求管制膜厚，正面/背面總塗佈量≧80%可放行。^^/CC1/CC2/ <<.E_CHIN 2025/11/07 15:57.>> 9. 外觀(板面顆粒...等)請參照「松下洗衣機外殼PCM」管制標準放行。震動輥痕: 只能允許動態極輕微/靜態目視無感之程度(參照客戶簽認之限度樣本)。^^/CC1/CC2/ <<.E_CHIN 2025/11/07 15:58.>> 10. CC2若生產過程有T/L打開的情形, 務必通知品檢做紀錄, 必須經過切除或重整後才能放行。^^/CC1/CC2/ <<.E_CHIN 2025/11/07 15:58.>> 11. 請勿堆疊(紅色標籤)^^/CC1/CC2/MKT/ <<.E_CHIN 2025/11/07 16:00.>> | 訂單 2511DFD020/001 修改記錄如下: 20251104 08:25:13 (24020) 退火碼: >> D3, 用途碼: >> CIR029, 背面標示: >> S000, 訂單背面顏色(五碼): >> 7Y9A1, 背面漆膜厚: >> NOM, 背面漆塗漆型式幾塗幾烤: >> 2, 鉻酸鹽: >> Z, 訂單厚度: >> 0.426, 訂單重: >> 40, 重量容許率(下限): >> 10, 重量容許率(上限): >> 10, 訂單寬度: >> 1216, 鍍製方式: >> BC, 鋼捲內徑: >> 508, 鋼捲下限重: >> 2.5, 鋼捲上限重: >> 3.5, 壓花條件碼: >> -, 表面花紋: >> Z, 綠色識別碼: >> -, 印刷輥號: >> -, 產品代碼: >> PPGI, 皮膜碼: >> -, 單位別: >> M, 油品種類: >> Z, 塗油量: >> Z, 包裝代碼: >> D7 , 保護膜碼: >> -, 客戶試片取樣型式: >> -, 調質碼: >> S, 套筒碼: >> E , 規格: >> CGCD1-10, 製造標準: >> CNS, 表面處理劑種類: >> Z, 表面處理劑塗佈量: >> Z, 伸長率測試: >> Y, 硬度測試碼: >> Y, 抗拉強度測試: >> Y, 降伏強度測試: >> Y, 厚度變異: >> 0, 訂單正面顏色(五碼): >> RYE92, 正面漆膜厚: >> 25, 正面漆塗漆型式幾塗幾烤: >> 2, 修邊碼: >> Y, 重量碼: >> AW, 鋼捲捲向: >> O, 鍍層碼: >> Z08, | *:
PPGI | 2511DFD020/002 | 1. ●依旭台背面（正面漆塗料）發泡黏著性不佳（CC250503），要確認背面是否要發泡● (OFP00739)-{.不符.} 2. 表面非平整之色碼解捲易變形需強制業務使用鋼套桶 ( 垃圾桶用E、網紋漆套桶用C ) (正面色碼:RYE922, 套筒碼:E 不符)(OFP00048)-{.不符.} | 1. 因機械性質與加工成型問題, HRD3材質其軋延率需≧70% (OFP00143)-{.不符.} | 1. 方針管制之特殊產品，請設定訂單追蹤以利確實掌握每批生產情況，滾動調整。 (OFP00142)-{.不符.} 2. 因機械性質與加工成型問題, HRD3材質其軋延率需≧70% (OFP00143)-{.不符.} 3. DQ 料針對 JIS CNS SYSCO 底材規格請重算重抓提醒 (OFP00346)-{.不符.} 4. 【提醒】！本單為直立式包裝，嚴禁鍍鋅或烤漆後以STAGGER捲取 (OFP00451)-{.不符.} 5. ★厚度0.9以下DQ CR1修邊寬度+9,CR2修邊寬度+8MM；厚度0.9以上(含)CR1:CR2= +8 :+7.5->重審記得改★ (OFP00527)-{.不符.} 6. ●依旭台背面（正面漆塗料）發泡黏著性不佳（CC250503），要確認背面是否要發泡● (OFP00739)-{.不符.} 7. 用途別對應選配碼不符 (用途碼:CIR029, 選配碼:- 不符)(OFP00030)-{.不符.} 8. 表面非平整之色碼解捲易變形需強制業務使用鋼套桶 ( 垃圾桶用E、網紋漆套桶用C ) (正面色碼:RYE922, 套筒碼:E 不符)(OFP00048)-{.不符.} | 訂單:2511DFD020/002 CPL <生產備註> 事項如下 . 3. 線速度維持100mpm生產，避免板偏造成修邊大小邊的狀況。 (RMK-E_CHIN) . 2. 修邊刀換刀之後，排在前5顆左右生產，注意修邊刀的間隙調整。 (RMK-E_CHIN) . 1. 指定HRD3熱軋原料。 (RMK-E_CHIN) . 此規格為 HRD3/HRD3N 熱軋原料,請 CPL 注意修邊狀況. (RMK00042) . 請CPL確認修邊寬度, 如超過熱軋寬度則降速生產, 以防止板偏殘剪與局部未修邊. (RMK00189) . 除HGI/ HGL 訂單邊緣不噴油. 其餘皆側緣噴油 (RMK00285) . HRD3系列材質(HRD3M, HRD3N等)，請CPL出口協助取板，每張排程取1片(30公分x全寬)-搭接鋼捲除外，謝謝! (RMK00582) | 訂單:2511DFD020/002 CR1 <生產備註> 事項如下 . 1. 軋延最末 3 Pass降速到500mpm生產，降低鋸齒邊發生機率。 (RMK-E_CHIN) . 生產材質為DQ料,MILL可生產為小邊波, 但CGL不接受大邊波與中波.-請注意! (RMK00042) . DQ 產品 冷軋產出寬度 , 超寬 ≦ 3 mm 時請寫品質通報單後放行 (RMK00042) . 每組工輥生產之第一顆鋼捲, 檢查振動輥痕或砂輪痕 (RMK00307) . 軋延 DQ 材質鋼捲時，每 PASS 線速度最大 600 mpm (降低邊緣鋸齒狀程度) (RMK00385) | 訂單:2511DFD020/002 CR2 <生產備註> 事項如下 . 1. 軋延最末 3 Pass降速到500mpm生產，降低鋸齒邊發生機率。 (RMK-E_CHIN) . 生產材質為DQ料,MILL可生產為小邊波, 但CGL不接受大邊波與中波.-請注意! (RMK00042) . DQ 產品 冷軋產出寬度 , 超寬 ≦ 3 mm 時請寫品質通報單後放行 (RMK00042) . 每組工輥生產之第一顆鋼捲, 檢查振動輥痕或砂輪痕 (RMK00307) . 軋延 DQ 材質鋼捲時，每 PASS 線速度最大 600 mpm (降低邊緣鋸齒狀程度) (RMK00385) | 訂單:2511DFD020/002 CG1 <生產備註> 事項如下 . 4.鍍層量管制 ? 120 g/m2。 (RMK-E_CHIN) . 3. 客戶不允許有鋅痕(Nozzle mark)、垂紋、鋅渣、板面顆粒(鋅渣)、凹點等缺陷，其它外觀品質管制同"松下洗衣機外殼"-烤漆底板家電用途之管制標準。 (RMK-E_CHIN) . 2. NOZZLE熱風溫度280℃以上，NOZZLE GAP愈小且風壓愈小越好 (RMK-E_CHIN) . 1. 工輥：上、下工輥 Ra: 0.5-0.8μm--同冰箱側板(烤漆底板)工輥設定。 (RMK-E_CHIN) . 本單於烤漆正背面都塗裝正面漆，因此鍍鋅請管制背面表面品質比照正面 (RMK00363) . 【★鍍層量管制★】若鍍層大於120g/m2，需進行通報與切除 (RMK00695) | 訂單:2511DFD020/002 CG2 <生產備註> 事項如下 . 4.鍍層量管制 ? 120 g/m2。 (RMK-E_CHIN) . 3. 客戶不允許有鋅痕(Nozzle mark)、垂紋、鋅渣、板面顆粒(鋅渣)、凹點等缺陷，其它外觀品質管制同"松下洗衣機外殼"-烤漆底板家電用途之管制標準。 (RMK-E_CHIN) . 2. NOZZLE熱風溫度280℃以上，NOZZLE GAP愈小且風壓愈小越好 (RMK-E_CHIN) . 1. 工輥：上、下工輥 Ra: 0.5-0.8μm--同冰箱側板(烤漆底板)工輥設定。 (RMK-E_CHIN) . 本單於烤漆正背面都塗裝正面漆，因此鍍鋅請管制背面表面品質比照正面 (RMK00363) . 【★鍍層量管制★】若鍍層大於120g/m2，需進行通報與切除 (RMK00695) | 訂單:2511DFD020/002 CC1 <生產備註> 事項如下 . 11. 請勿堆疊(紅色標籤) (RMK-E_CHIN) . 10. CC2若生產過程有T/L打開的情形, 務必通知品檢做紀錄, 必須經過切除或重整後才能放行。 (RMK-E_CHIN) . 9. 外觀(板面顆粒...等)請參照「松下洗衣機外殼PCM」管制標準放行。震動輥痕: 只能允許動態極輕微/靜態目視無感之程度(參照客戶簽認之限度樣本)。 (RMK-E_CHIN) . 8. 正面面漆塗佈量目標290±10 (避免光澤異常與目視色差)，客戶無要求管制膜厚，正面/背面總塗佈量≧80%可放行。 (RMK-E_CHIN) . 7. 出口品檢項目：加做「應變痕測試」: 衝艾克森6mm觀察平板處有無應變痕(判定參考缺陷樣本), 以及維持測試 fluting test，頻率: 1次/母鋼。 (RMK-E_CHIN) . 6. 正面漆含骨材，收捲請增加張力，使用高強度紙套筒(18mm代碼E). (RMK-E_CHIN) . 5. 此排程需要 Fluting Test ,張力整平機伸長率須設定0.04～0.06%。 (RMK-E_CHIN) . 4. 背面漆：7Y9A12使用CPH #50μ濾心+ #250鐵濾網，為避免繩紋 底漆(1PU114) R塗裝 / 背面漆(7Y9A12) R塗裝， Thinner 為No 2B。 (RMK-E_CHIN) . 3. 正面漆：RYE922(Rough) 為避免繩紋採R塗裝，Thinner 為No 2B，使用不銹鋼濾網 (#32 mesh)，PMT為230±10℃。 (RMK-E_CHIN) . 2. 底漆：1PU114，使用CP#75μ濾心，R塗裝。 (RMK-E_CHIN) . 1. 線速度50mpm，GI底材請使用表調。 (RMK-E_CHIN) . 1.本單若塗裝背面漆一律改為REVERSE COATING 例外訂單如下敘述 (RMK00163) . 2.例外訂單為R字頭超低光澤與PVDF (＞25μ)，背面漆可改 NATURE COATING，但搭配底漆避免遮蓋性不佳 (RMK00163) . ★品檢注意！JIS&CNS 訂單必須每滿50噸一定要再做一次TEST (RMK00259) . 【捲取】注意！本單為直立式包裝。禁用STAGGER捲取送包裝！送RCL重處理例外。 (RMK00512) | 訂單:2511DFD020/002 CC2 <生產備註> 事項如下 . 11. 請勿堆疊(紅色標籤) (RMK-E_CHIN) . 10. CC2若生產過程有T/L打開的情形, 務必通知品檢做紀錄, 必須經過切除或重整後才能放行。 (RMK-E_CHIN) . 9. 外觀(板面顆粒...等)請參照「松下洗衣機外殼PCM」管制標準放行。震動輥痕: 只能允許動態極輕微/靜態目視無感之程度(參照客戶簽認之限度樣本)。 (RMK-E_CHIN) . 8. 正面面漆塗佈量目標290±10 (避免光澤異常與目視色差)，客戶無要求管制膜厚，正面/背面總塗佈量≧80%可放行。 (RMK-E_CHIN) . 7. 出口品檢項目：加做「應變痕測試」: 衝艾克森6mm觀察平板處有無應變痕(判定參考缺陷樣本), 以及維持測試 fluting test，頻率: 1次/母鋼。 (RMK-E_CHIN) . 6. 正面漆含骨材，收捲請增加張力，使用高強度紙套筒(18mm代碼E). (RMK-E_CHIN) . 5. 此排程需要 Fluting Test ,張力整平機伸長率須設定0.04～0.06%。 (RMK-E_CHIN) . 4. 背面漆：7Y9A12使用CPH #50μ濾心+ #250鐵濾網，為避免繩紋 底漆(1PU114) R塗裝 / 背面漆(7Y9A12) R塗裝， Thinner 為No 2B。 (RMK-E_CHIN) . 3. 正面漆：RYE922(Rough) 為避免繩紋採R塗裝，Thinner 為No 2B，使用不銹鋼濾網 (#32 mesh)，PMT為230±10℃。 (RMK-E_CHIN) . 2. 底漆：1PU114，使用CP#75μ濾心，R塗裝。 (RMK-E_CHIN) . 1. 線速度50mpm，GI底材請使用表調。 (RMK-E_CHIN) . 1.本單若塗裝背面漆一律改為REVERSE COATING 例外訂單如下敘述 (RMK00163) . 2.例外訂單為R字頭超低光澤與PVDF (＞25μ)，背面漆可改 NATURE COATING，但搭配底漆避免遮蓋性不佳 (RMK00163) . 20120627晨會決議 CC2生產 PPGI 時請使用表調 (RMK00191) . ★品檢注意！JIS&CNS 訂單必須每滿50噸一定要再做一次TEST (RMK00259) . 【捲取】注意！本單為直立式包裝。禁用STAGGER捲取送包裝！送RCL重處理例外。 (RMK00512) | 訂單:2511DFD020/002 RCL <生產備註> 事項如下 . 【捲取】注意！本單為直立式包裝。禁用STAGGER捲取送包裝！送RCL重處理例外。 (RMK00512) | 訂單:2511DFD020/002 CCPK 無 <生產備註> 事項 | 訂單:2511DFD020/002 CGQC <品檢備註> 事項如下 . 本單於烤漆正背面都塗裝正面漆，因此鍍鋅請管制背面表面品質比照正面 (RMK00363) . 【★鍍層量管制★】若鍍層大於120g/m2，需進行通報與切除 (RMK00695) | 訂單:2511DFD020/002 CCQC <品檢備註> 事項如下 . 1.本單若塗裝背面漆一律改為REVERSE COATING 例外訂單如下敘述 (RMK00163) . 2.例外訂單為R字頭超低光澤與PVDF (＞25μ)，背面漆可改 NATURE COATING，但搭配底漆避免遮蓋性不佳 (RMK00163) . ★品檢注意！JIS&CNS 訂單必須每滿50噸一定要再做一次TEST (RMK00259) . 【捲取】注意！本單為直立式包裝。禁用STAGGER捲取送包裝！送RCL重處理例外。 (RMK00512) | 訂單:2511DFD020/002 TOL 無 <生產備註> 事項 | 1. 指定HRD3熱軋原料。^^/CPL/ <<.E_CHIN 2025/11/07 16:06.>> 2. 修邊刀換刀之後，排在前5顆左右生產，注意修邊刀的間隙調整。^^/CPL/ <<.E_CHIN 2025/11/07 16:06.>> 3. 線速度維持100mpm生產，避免板偏造成修邊大小邊的狀況。^^/CPL/ <<.E_CHIN 2025/11/07 16:07.>> 1. 軋延最末 3 Pass降速到500mpm生產，降低鋸齒邊發生機率。^^/CR1/CR2/ <<.E_CHIN 2025/11/07 16:07.>> 1. 工輥：上、下工輥 Ra: 0.5-0.8μm--同冰箱側板(烤漆底板)工輥設定。^^/CG1/CG2/ <<.E_CHIN 2025/11/07 16:07.>> 2. NOZZLE熱風溫度280℃以上，NOZZLE GAP愈小且風壓愈小越好^^/CG1/CG2/ <<.E_CHIN 2025/11/07 16:07.>> 3. 客戶不允許有鋅痕(Nozzle mark)、垂紋、鋅渣、板面顆粒(鋅渣)、凹點等缺陷，其它外觀品質管制同"松下洗衣機外殼"-烤漆底板家電用途之管制標準。^^/CG1/CG2/ <<.E_CHIN 2025/11/07 16:08.>> 4.鍍層量管制 ? 120 g/m2。^^/CG1/CG2/ <<.E_CHIN 2025/11/07 16:08.>> 1. 線速度50mpm，GI底材請使用表調。^^/CC1/CC2/ <<.E_CHIN 2025/11/07 16:09.>> 2. 底漆：1PU114，使用CP#75μ濾心，R塗裝。^^/CC1/CC2/ <<.E_CHIN 2025/11/07 16:09.>> 3. 正面漆：RYE922(Rough) 為避免繩紋採R塗裝，Thinner 為No 2B，使用不銹鋼濾網 (#32 mesh)，PMT為230±10℃。^^/CC1/CC2/ <<.E_CHIN 2025/11/07 16:09.>> 4. 背面漆：7Y9A12使用CPH #50μ濾心+ #250鐵濾網，為避免繩紋 底漆(1PU114) R塗裝 / 背面漆(7Y9A12) R塗裝， Thinner 為No 2B。^^/CC1/CC2/ <<.E_CHIN 2025/11/07 16:10.>> 5. 此排程需要 Fluting Test ,張力整平機伸長率須設定0.04～0.06%。^^/CC1/CC2/ <<.E_CHIN 2025/11/07 16:10.>> 6. 正面漆含骨材，收捲請增加張力，使用高強度紙套筒(18mm代碼E).^^/CC1/CC2/ <<.E_CHIN 2025/11/07 16:11.>> 7. 出口品檢項目：加做「應變痕測試」: 衝艾克森6mm觀察平板處有無應變痕(判定參考缺陷樣本), 以及維持測試 fluting test，頻率: 1次/母鋼。^^/CC1/CC2/ <<.E_CHIN 2025/11/07 16:12.>> 8. 正面面漆塗佈量目標290±10 (避免光澤異常與目視色差)，客戶無要求管制膜厚，正面/背面總塗佈量≧80%可放行。^^/CC1/CC2/ <<.E_CHIN 2025/11/07 16:12.>> 9. 外觀(板面顆粒...等)請參照「松下洗衣機外殼PCM」管制標準放行。震動輥痕: 只能允許動態極輕微/靜態目視無感之程度(參照客戶簽認之限度樣本)。^^/CC1/CC2/ <<.E_CHIN 2025/11/07 16:12.>> 10. CC2若生產過程有T/L打開的情形, 務必通知品檢做紀錄, 必須經過切除或重整後才能放行。^^/CC1/CC2/ <<.E_CHIN 2025/11/07 16:13.>> 11. 請勿堆疊(紅色標籤)^^/CC1/CC2/MKT/ <<.E_CHIN 2025/11/07 16:13.>> | 訂單 2511DFD020/002 修改記錄如下: 20251104 08:25:15 (24020) 退火碼: >> D3, 用途碼: >> CIR029, 背面標示: >> S000, 訂單背面顏色(五碼): >> 7Y9A1, 背面漆膜厚: >> NOM, 背面漆塗漆型式幾塗幾烤: >> 2, 鉻酸鹽: >> Z, 訂單厚度: >> 0.526, 訂單重: >> 20, 重量容許率(下限): >> 10, 重量容許率(上限): >> 10, 訂單寬度: >> 1216, 鍍製方式: >> BC, 鋼捲內徑: >> 508, 鋼捲下限重: >> 2.5, 鋼捲上限重: >> 3.5, 壓花條件碼: >> -, 表面花紋: >> Z, 綠色識別碼: >> -, 印刷輥號: >> -, 產品代碼: >> PPGI, 皮膜碼: >> -, 單位別: >> M, 油品種類: >> Z, 塗油量: >> Z, 包裝代碼: >> D7 , 保護膜碼: >> -, 客戶試片取樣型式: >> -, 調質碼: >> S, 套筒碼: >> E , 規格: >> CGCD1-10, 製造標準: >> CNS, 表面處理劑種類: >> Z, 表面處理劑塗佈量: >> Z, 伸長率測試: >> Y, 硬度測試碼: >> Y, 抗拉強度測試: >> Y, 降伏強度測試: >> Y, 厚度變異: >> 0, 訂單正面顏色(五碼): >> RYE92, 正面漆膜厚: >> 25, 正面漆塗漆型式幾塗幾烤: >> 2, 修邊碼: >> Y, 重量碼: >> AW, 鋼捲捲向: >> O, 鍍層碼: >> Z08, | *:
PPGL | 2511DFD021/001 | 1. 容易發生鼓起訂單, 請詢問客戶是否可允許 STAGGER捲取 (OFP00606)-{.不符.} | 1. 部分大陸料含B元素超過CNS規範管制，故請原料CNS規範之訂單不要配大陸料 (OFP00684)-{.不符.} | 1. 因多PASS的烤漆單位長度是SHOW末 PASS，所以各PASS單位長度需自己算並註記於備註 (OFP00431)-{.不符.} 2. 容易發生鼓起訂單, 請詢問客戶是否可允許 STAGGER捲取 (OFP00606)-{.不符.} 3. 部分大陸料含B元素超過CNS規範管制，故請原料CNS規範之訂單不要配大陸料 (OFP00684)-{.不符.} | 訂單:2511DFD021/001 CPL <生產備註> 事項如下 . 除HGI/ HGL 訂單邊緣不噴油. 其餘皆側緣噴油 (RMK00285) | 訂單:2511DFD021/001 CR1 <生產備註> 事項如下 . 完軋寬度超出管制值上限≦2mm時,冷軋繼續生產並填寫品質異常通報單給鍍鋅線,以便調整張力與板溫 (RMK00278) | 訂單:2511DFD021/001 CR2 <生產備註> 事項如下 . 完軋寬度超出管制值上限≦2mm時,冷軋繼續生產並填寫品質異常通報單給鍍鋅線,以便調整張力與板溫 (RMK00278) | 訂單:2511DFD021/001 CG1 <生產備註> 事項如下 . 平板類,鍍鋅生產時SKIN PASS & T/L 請依據鍍鋅標準規定生產 (RMK00100) . 鍍鋅表面不可有鋅痕、壓痕、凹陷、及刮傷 、應變痕等。 (RMK00100) . 出口鋼捲盤捲後目視不允許有鼓起. (RMK00100) . 因成形性需求故鍍層量有上限管制，排程變換前後一顆分切請U3暫留，待產線確認鍍層量後再行處置。 (RMK00532) | 訂單:2511DFD021/001 CG2 <生產備註> 事項如下 . 平板類,鍍鋅生產時SKIN PASS & T/L 請依據鍍鋅標準規定生產 (RMK00100) . 鍍鋅表面不可有鋅痕、壓痕、凹陷、及刮傷 、應變痕等。 (RMK00100) . 出口鋼捲盤捲後目視不允許有鼓起. (RMK00100) . 因成形性需求故鍍層量有上限管制，排程變換前後一顆分切請U3暫留，待產線確認鍍層量後再行處置。 (RMK00532) | 訂單:2511DFD021/001 CC1 <生產備註> 事項如下 . AZ200 使用SMP有簽切結書 (RMK-E_CHIN) . 【第一PASS單位長度】237～266 m/t (RMK-E_CHIN) . 【第一PASS單位長度】242～271 m/t (RMK-E_CHIN) . 【留烤漆板】翰宇曰：請協助留30cm*全板寬烤漆板*2PCS，取好後通知"翰宇"(TAF報告用) (RMK-E_CHIN) . 1.本單若塗裝背面漆一律改為REVERSE COATING 例外訂單如下敘述 (RMK00163) . 2.例外訂單為R字頭超低光澤與PVDF (＞25μ)，背面漆可改 NATURE COATING，但搭配底漆避免遮蓋性不佳 (RMK00163) . ★品檢注意！JIS&CNS 訂單必須每滿50噸一定要再做一次TEST (RMK00259) . 【速限】2019/08/30 晨會決議 高鍍層（≧AZ200）生產限速≦50 mpm (RMK00508) . 【線速度】注意！凡塗1PU304者 LS不得超過 30mpm (RMK00522) . 【抽氣量】白色系在CC1生產時,FINISH抽氣量請設定250,如生產中發生色差b值異常升高,請股長再加大抽氣量因應 (RMK00560) | 訂單:2511DFD021/001 CC2 <生產備註> 事項如下 . AZ200 使用SMP有簽切結書 (RMK-E_CHIN) . 【第一PASS單位長度】237～266 m/t (RMK-E_CHIN) . 【第一PASS單位長度】242～271 m/t (RMK-E_CHIN) . 【留烤漆板】翰宇曰：請協助留30cm*全板寬烤漆板*2PCS，取好後通知"翰宇"(TAF報告用) (RMK-E_CHIN) . 1.本單若塗裝背面漆一律改為REVERSE COATING 例外訂單如下敘述 (RMK00163) . 2.例外訂單為R字頭超低光澤與PVDF (＞25μ)，背面漆可改 NATURE COATING，但搭配底漆避免遮蓋性不佳 (RMK00163) . ★品檢注意！JIS&CNS 訂單必須每滿50噸一定要再做一次TEST (RMK00259) . 【速限】2019/08/30 晨會決議 高鍍層（≧AZ200）生產限速≦50 mpm (RMK00508) . 【線速度】注意！凡塗1PU304者 LS不得超過 30mpm (RMK00522) . 【抽氣量】白色系在CC1生產時,FINISH抽氣量請設定250,如生產中發生色差b值異常升高,請股長再加大抽氣量因應 (RMK00560) | 訂單:2511DFD021/001 RCL 無 <生產備註> 事項 | 訂單:2511DFD021/001 CCPK 無 <生產備註> 事項 | 訂單:2511DFD021/001 CGQC 無 <品檢備註> 事項 | 訂單:2511DFD021/001 CCQC <品檢備註> 事項如下 . 【留烤漆板】翰宇曰：請協助留30cm*全板寬烤漆板*2PCS，取好後通知"翰宇"(TAF報告用) (RMK-E_CHIN) . 1.本單若塗裝背面漆一律改為REVERSE COATING 例外訂單如下敘述 (RMK00163) . 2.例外訂單為R字頭超低光澤與PVDF (＞25μ)，背面漆可改 NATURE COATING，但搭配底漆避免遮蓋性不佳 (RMK00163) . ★品檢注意！JIS&CNS 訂單必須每滿50噸一定要再做一次TEST (RMK00259) . 【速限】2019/08/30 晨會決議 高鍍層（≧AZ200）生產限速≦50 mpm (RMK00508) . 【線速度】注意！凡塗1PU304者 LS不得超過 30mpm (RMK00522) | 訂單:2511DFD021/001 TOL 無 <生產備註> 事項 | 【留烤漆板】翰宇曰：請協助留30cm*全板寬烤漆板*2PCS，取好後通知"翰宇"(TAF報告用)^^/CC1/CC2/CCQC/^^ <<.E_CHIN 2025/11/05 13:53.>> 【第一PASS單位長度】242～271 m/t^^/CC1/CC2/ <<.E_CHIN 2025/11/05 14:07.>> 【第一PASS單位長度】237～266 m/t^^/CC1/CC2/^^ <<.E_CHIN 2025/11/05 14:08.>> AZ200 使用SMP有簽切結書^^/CC1/CC2/^^ <<.E_CHIN 2025/11/05 14:12.>> | 訂單 2511DFD021/001 修改記錄如下: 20251104 08:35:03 (22030) 退火碼: >> S1, 用途碼: >> CIA008, 背面標示: >> C858, 訂單背面顏色(五碼): >> BW73Y, 背面漆膜厚: >> 12.5, 背面漆塗漆型式幾塗幾烤: >> 2, 鉻酸鹽: >> Z, 訂單厚度: >> 0.57, 訂單重: >> 30, 重量容許率(下限): >> 10, 重量容許率(上限): >> 10, 訂單寬度: >> 914, 鍍製方式: >> AC, 鋼捲內徑: >> 508, 鋼捲下限重: >> 3, 鋼捲上限重: >> 5, 壓花條件碼: >> -, 表面花紋: >> R, 綠色識別碼: >> -, 印刷輥號: >> -, 產品代碼: >> PPGL, 皮膜碼: >> -, 單位別: >> M, 油品種類: >> Z, 塗油量: >> Z, 包裝代碼: >> D2 , 保護膜碼: >> -, 客戶試片取樣型式: >> -, 調質碼: >> S, 套筒碼: >> R , 規格: >> CGLC400-30, 製造標準: >> CNS, 表面處理劑種類: >> Z, 表面處理劑塗佈量: >> Z, 伸長率測試: >> N, 硬度測試碼: >> N, 抗拉強度測試: >> N, 降伏強度測試: >> N, 厚度變異: >> 0, 訂單正面顏色(五碼): >> SW23P, 正面漆膜厚: >> 50, 正面漆塗漆型式幾塗幾烤: >> 2, 修邊碼: >> Y, 重量碼: >> AW, 鋼捲捲向: >> I, 鍍層碼: >> AZ200, 20251105 11:34:33 (21003) 規格: CGLC400-30 >> CGLC400-20, | *:
PPGL | 2511DFD021/002 | 1. 容易發生鼓起訂單, 請詢問客戶是否可允許 STAGGER捲取 (OFP00606)-{.不符.} 2. 【PPGL高鍍層塗料管制】提醒！鍍層AZ200以上限用PVDF。否則需簽保固書 (OFP00744)-{.不符.} | 1. 部分大陸料含B元素超過CNS規範管制，故請原料CNS規範之訂單不要配大陸料 (OFP00684)-{.不符.} | 1. 1W08 系≧25U者確認料號若非1W0862 需於 RMK00399&400 將色碼加入 (OFP00487)-{.不符.} 2. 容易發生鼓起訂單, 請詢問客戶是否可允許 STAGGER捲取 (OFP00606)-{.不符.} 3. 部分大陸料含B元素超過CNS規範管制，故請原料CNS規範之訂單不要配大陸料 (OFP00684)-{.不符.} 4. 【PPGL高鍍層塗料管制】提醒！鍍層AZ200以上限用PVDF。否則需簽保固書 (OFP00744)-{.不符.} | 訂單:2511DFD021/002 CPL <生產備註> 事項如下 . 除HGI/ HGL 訂單邊緣不噴油. 其餘皆側緣噴油 (RMK00285) | 訂單:2511DFD021/002 CR1 <生產備註> 事項如下 . 完軋寬度超出管制值上限≦2mm時,冷軋繼續生產並填寫品質異常通報單給鍍鋅線,以便調整張力與板溫 (RMK00278) | 訂單:2511DFD021/002 CR2 <生產備註> 事項如下 . 完軋寬度超出管制值上限≦2mm時,冷軋繼續生產並填寫品質異常通報單給鍍鋅線,以便調整張力與板溫 (RMK00278) | 訂單:2511DFD021/002 CG1 <生產備註> 事項如下 . 平板類,鍍鋅生產時SKIN PASS & T/L 請依據鍍鋅標準規定生產 (RMK00100) . 鍍鋅表面不可有鋅痕、壓痕、凹陷、及刮傷 、應變痕等。 (RMK00100) . 出口鋼捲盤捲後目視不允許有鼓起. (RMK00100) . 因成形性需求故鍍層量有上限管制，排程變換前後一顆分切請U3暫留，待產線確認鍍層量後再行處置。 (RMK00532) | 訂單:2511DFD021/002 CG2 <生產備註> 事項如下 . 平板類,鍍鋅生產時SKIN PASS & T/L 請依據鍍鋅標準規定生產 (RMK00100) . 鍍鋅表面不可有鋅痕、壓痕、凹陷、及刮傷 、應變痕等。 (RMK00100) . 出口鋼捲盤捲後目視不允許有鼓起. (RMK00100) . 因成形性需求故鍍層量有上限管制，排程變換前後一顆分切請U3暫留，待產線確認鍍層量後再行處置。 (RMK00532) | 訂單:2511DFD021/002 CC1 <生產備註> 事項如下 . 【留烤漆板】翰宇曰：請協助留30cm*全板寬烤漆板*2PCS，取好後通知"翰宇"(TAF報告用) (RMK-E_CHIN) . AZ200 使用PE有簽切結書 (RMK-E_CHIN) . 1.本單若塗裝背面漆一律改為REVERSE COATING 例外訂單如下敘述 (RMK00163) . 2.例外訂單為R字頭超低光澤與PVDF (＞25μ)，背面漆可改 NATURE COATING，但搭配底漆避免遮蓋性不佳 (RMK00163) . ★品檢注意！JIS&CNS 訂單必須每滿50噸一定要再做一次TEST (RMK00259) . 請參考歷史塗裝條件對應色差值，調整1W0862單一MASS(不含底漆)以不低於標準 85%為底線，以達到△ L 管制±0.5 以內的目標 (RMK00399) . 【速限】2019/08/30 晨會決議 高鍍層（≧AZ200）生產限速≦50 mpm (RMK00508) . 【抽氣量】白色系在CC1生產時,FINISH抽氣量請設定250,如生產中發生色差b值異常升高,請股長再加大抽氣量因應 (RMK00560) | 訂單:2511DFD021/002 CC2 <生產備註> 事項如下 . 【留烤漆板】翰宇曰：請協助留30cm*全板寬烤漆板*2PCS，取好後通知"翰宇"(TAF報告用) (RMK-E_CHIN) . AZ200 使用PE有簽切結書 (RMK-E_CHIN) . 1.本單若塗裝背面漆一律改為REVERSE COATING 例外訂單如下敘述 (RMK00163) . 2.例外訂單為R字頭超低光澤與PVDF (＞25μ)，背面漆可改 NATURE COATING，但搭配底漆避免遮蓋性不佳 (RMK00163) . ★品檢注意！JIS&CNS 訂單必須每滿50噸一定要再做一次TEST (RMK00259) . 請參考歷史塗裝條件對應色差值，調整1W0862單一MASS(不含底漆)以不低於標準 85%為底線，以達到△ L 管制±0.5 以內的目標 (RMK00399) . 【速限】2019/08/30 晨會決議 高鍍層（≧AZ200）生產限速≦50 mpm (RMK00508) . 【抽氣量】白色系在CC1生產時,FINISH抽氣量請設定250,如生產中發生色差b值異常升高,請股長再加大抽氣量因應 (RMK00560) | 訂單:2511DFD021/002 RCL 無 <生產備註> 事項 | 訂單:2511DFD021/002 CCPK 無 <生產備註> 事項 | 訂單:2511DFD021/002 CGQC 無 <品檢備註> 事項 | 訂單:2511DFD021/002 CCQC <品檢備註> 事項如下 . 【留烤漆板】翰宇曰：請協助留30cm*全板寬烤漆板*2PCS，取好後通知"翰宇"(TAF報告用) (RMK-E_CHIN) . 1.本單若塗裝背面漆一律改為REVERSE COATING 例外訂單如下敘述 (RMK00163) . 2.例外訂單為R字頭超低光澤與PVDF (＞25μ)，背面漆可改 NATURE COATING，但搭配底漆避免遮蓋性不佳 (RMK00163) . ★品檢注意！JIS&CNS 訂單必須每滿50噸一定要再做一次TEST (RMK00259) . 請參考歷史塗裝條件對應色差值，調整1W0862單一MASS(不含底漆)以不低於標準 85%為底線，以達到△ L 管制±0.5 以內的目標 (RMK00399) . 【速限】2019/08/30 晨會決議 高鍍層（≧AZ200）生產限速≦50 mpm (RMK00508) | 訂單:2511DFD021/002 TOL 無 <生產備註> 事項 | AZ200 使用PE有簽切結書^^/CC1/CC2/ <<.E_CHIN 2025/11/05 10:59.>> 【留烤漆板】翰宇曰：請協助留30cm*全板寬烤漆板*2PCS，取好後通知"翰宇"(TAF報告用)^^/CC1/CC2/CCQC/ <<.E_CHIN 2025/11/05 11:17.>> | 訂單 2511DFD021/002 修改記錄如下: 20251104 09:41:50 (22030) 退火碼: >> S1, 用途碼: >> CIA008, 背面標示: >> C859, 訂單背面顏色(五碼): >> BW73Y, 背面漆膜厚: >> 12.5, 背面漆塗漆型式幾塗幾烤: >> 2, 鉻酸鹽: >> Z, 訂單厚度: >> 0.42, 訂單重: >> 16, 重量容許率(下限): >> 10, 重量容許率(上限): >> 10, 訂單寬度: >> 914, 鍍製方式: >> AC, 鋼捲內徑: >> 508, 鋼捲下限重: >> 3, 鋼捲上限重: >> 5, 壓花條件碼: >> -, 表面花紋: >> R, 綠色識別碼: >> -, 印刷輥號: >> -, 產品代碼: >> PPGL, 皮膜碼: >> -, 單位別: >> M, 油品種類: >> Z, 塗油量: >> Z, 包裝代碼: >> D2 , 保護膜碼: >> -, 客戶試片取樣型式: >> -, 調質碼: >> S, 套筒碼: >> R , 規格: >> CGLC400-20, 製造標準: >> CNS, 表面處理劑種類: >> Z, 表面處理劑塗佈量: >> Z, 伸長率測試: >> N, 硬度測試碼: >> N, 抗拉強度測試: >> N, 降伏強度測試: >> N, 厚度變異: >> 0, 訂單正面顏色(五碼): >> 1W08Q, 正面漆膜厚: >> 25, 正面漆塗漆型式幾塗幾烤: >> 2, 修邊碼: >> Y, 重量碼: >> AW, 鋼捲捲向: >> I, 鍍層碼: >> AZ200, | *:
PPGL | 2511DFD022/001 | 1. 提醒：CNS 第三類保固 PPGL AZ150（含）以上，PPGI Z27 （含）以上 TOP ≧25U , BK 兩層塗裝 (OFP00448)-{.不符.} 2. 再三提醒確認！CNS &JIS 塗裝 PVDF 需要"3類"耐候等級。並注意鍍層或膜厚是否符合.... (OFP00568)-{.不符.} | 1. 部分大陸料含B元素超過CNS規範管制，故請原料CNS規範之訂單不要配大陸料 (OFP00684)-{.不符.} | 1. 訂單若有厚度變異，冷軋厚度公差比照烤漆計算公式 , 但最小為 1/2 公差做設定 (OFP00254)-{.不符.} 2. "偏薄要求訂單" 鍍後厚度減 鍍後厚度下限需大於 0.02 MM,以免發生厚度不足狀況 (OFP00369)-{.不符.} 3. 提醒：CNS 第三類保固 PPGL AZ150（含）以上，PPGI Z27 （含）以上 TOP ≧25U , BK 兩層塗裝 (OFP00448)-{.不符.} 4. 再三提醒確認！CNS &JIS 塗裝 PVDF 需要"3類"耐候等級。並注意鍍層或膜厚是否符合.... (OFP00568)-{.不符.} 5. 部分大陸料含B元素超過CNS規範管制，故請原料CNS規範之訂單不要配大陸料 (OFP00684)-{.不符.} | 訂單:2511DFD022/001 CPL <生產備註> 事項如下 . 除HGI/ HGL 訂單邊緣不噴油. 其餘皆側緣噴油 (RMK00285) | 訂單:2511DFD022/001 CR1 <生產備註> 事項如下 . 完軋寬度超出管制值上限≦2mm時,冷軋繼續生產並填寫品質異常通報單給鍍鋅線,以便調整張力與板溫 (RMK00278) | 訂單:2511DFD022/001 CR2 <生產備註> 事項如下 . 完軋寬度超出管制值上限≦2mm時,冷軋繼續生產並填寫品質異常通報單給鍍鋅線,以便調整張力與板溫 (RMK00278) | 訂單:2511DFD022/001 CG1 <生產備註> 事項如下 . 平板類,鍍鋅生產時SKIN PASS & T/L 請依據鍍鋅標準規定生產 (RMK00100) . 鍍鋅表面不可有鋅痕、壓痕、凹陷、及刮傷 、應變痕等。 (RMK00100) . 出口鋼捲盤捲後目視不允許有鼓起. (RMK00100) | 訂單:2511DFD022/001 CG2 <生產備註> 事項如下 . 平板類,鍍鋅生產時SKIN PASS & T/L 請依據鍍鋅標準規定生產 (RMK00100) . 鍍鋅表面不可有鋅痕、壓痕、凹陷、及刮傷 、應變痕等。 (RMK00100) . 出口鋼捲盤捲後目視不允許有鼓起. (RMK00100) | 訂單:2511DFD022/001 CC1 <生產備註> 事項如下 . 【水痕】因YCP 近似深黑色水痕可能嚴重，因此指定CC1生產注意W/Q 使用純水與水量控制 (RMK-E_CHIN) . 1.本單若塗裝背面漆一律改為REVERSE COATING 例外訂單如下敘述 (RMK00163) . 2.例外訂單為R字頭超低光澤與PVDF (＞25μ)，背面漆可改 NATURE COATING，但搭配底漆避免遮蓋性不佳 (RMK00163) . ★品檢注意！JIS&CNS 訂單必須每滿50噸一定要再做一次TEST (RMK00259) . 1.有客戶要下CNS第3類,以下備註麻煩CCP與TSD遵循,謝謝! (RMK00394) . 1.1.面漆塗佈量務必>=90%（如果背面用面漆也一樣） (RMK00394) . 1.2.務必留30cm*全寬試片1片,供實驗室委託確認SST與QUV性能。並於試片上註明"SST 2000HRS、QUV 1500HRS" (RMK00394) . 【PMT】本單面漆為"PVDF"，經會議決議需量測板溫並記錄之。每一張排程需量測一次否則追究責任 (RMK00503) | 訂單:2511DFD022/001 CC2 <生產備註> 事項如下 . 【水痕】因YCP 近似深黑色水痕可能嚴重，因此指定CC1生產注意W/Q 使用純水與水量控制 (RMK-E_CHIN) . 1.本單若塗裝背面漆一律改為REVERSE COATING 例外訂單如下敘述 (RMK00163) . 2.例外訂單為R字頭超低光澤與PVDF (＞25μ)，背面漆可改 NATURE COATING，但搭配底漆避免遮蓋性不佳 (RMK00163) . ★品檢注意！JIS&CNS 訂單必須每滿50噸一定要再做一次TEST (RMK00259) . 1.有客戶要下CNS第3類,以下備註麻煩CCP與TSD遵循,謝謝! (RMK00394) . 1.1.面漆塗佈量務必>=90%（如果背面用面漆也一樣） (RMK00394) . 1.2.務必留30cm*全寬試片1片,供實驗室委託確認SST與QUV性能。並於試片上註明"SST 2000HRS、QUV 1500HRS" (RMK00394) . 【PMT】本單面漆為"PVDF"，經會議決議需量測板溫並記錄之。每一張排程需量測一次否則追究責任 (RMK00503) | 訂單:2511DFD022/001 RCL 無 <生產備註> 事項 | 訂單:2511DFD022/001 CCPK 無 <生產備註> 事項 | 訂單:2511DFD022/001 CGQC 無 <品檢備註> 事項 | 訂單:2511DFD022/001 CCQC <品檢備註> 事項如下 . 【水痕】因YCP 近似深黑色水痕可能嚴重，因此指定CC1生產注意W/Q 使用純水與水量控制 (RMK-E_CHIN) . 1.本單若塗裝背面漆一律改為REVERSE COATING 例外訂單如下敘述 (RMK00163) . 2.例外訂單為R字頭超低光澤與PVDF (＞25μ)，背面漆可改 NATURE COATING，但搭配底漆避免遮蓋性不佳 (RMK00163) . ★品檢注意！JIS&CNS 訂單必須每滿50噸一定要再做一次TEST (RMK00259) . 1.有客戶要下CNS第3類,以下備註麻煩CCP與TSD遵循,謝謝! (RMK00394) . 1.1.面漆塗佈量務必>=90%（如果背面用面漆也一樣） (RMK00394) . 1.2.務必留30cm*全寬試片1片,供實驗室委託確認SST與QUV性能。並於試片上註明"SST 2000HRS、QUV 1500HRS" (RMK00394) . 【PMT】本單面漆為"PVDF"，經會議決議需量測板溫並記錄之。每一張排程需量測一次否則追究責任 (RMK00503) | 訂單:2511DFD022/001 TOL 無 <生產備註> 事項 | 【水痕】因YCP 近似深黑色水痕可能嚴重，因此指定CC1生產注意W/Q 使用純水與水量控制^^/CC1/CC2/CCQC/^^ <<.E_CHIN 2025/11/07 08:21.>> | 訂單 2511DFD022/001 修改記錄如下: 20251104 15:11:51 (24020) 退火碼: >> S1, 用途碼: >> CIA008, 背面標示: >> C815, 訂單背面顏色(五碼): >> BW73Y, 背面漆膜厚: >> 12.5, 背面漆塗漆型式幾塗幾烤: >> 2, 鉻酸鹽: >> Z, 訂單厚度: >> 0.52, 訂單重: >> 36, 重量容許率(下限): >> 10, 重量容許率(上限): >> 10, 訂單寬度: >> 914, 鍍製方式: >> AC, 鋼捲內徑: >> 508, 鋼捲下限重: >> 3.5, 鋼捲上限重: >> 5, 壓花條件碼: >> -, 表面花紋: >> R, 綠色識別碼: >> -, 印刷輥號: >> -, 產品代碼: >> PPGL, 皮膜碼: >> -, 單位別: >> M, 油品種類: >> Z, 塗油量: >> Z, 包裝代碼: >> D2 , 保護膜碼: >> -, 客戶試片取樣型式: >> -, 調質碼: >> S, 套筒碼: >> R , 規格: >> CGLC400-20, 製造標準: >> CNS, 表面處理劑種類: >> Z, 表面處理劑塗佈量: >> Z, 伸長率測試: >> N, 硬度測試碼: >> N, 抗拉強度測試: >> N, 降伏強度測試: >> N, 厚度變異: >> 0, 訂單正面顏色(五碼): >> FY836, 正面漆膜厚: >> 25, 正面漆塗漆型式幾塗幾烤: >> 2, 修邊碼: >> Y, 重量碼: >> AW, 鋼捲捲向: >> I, 鍍層碼: >> AZ150, 20251104 16:01:31 (24020) 厚度變異: 0 >> -1.4, 20251107 15:25:08 (24020) 規格: CGLC400-20 >> CGLC400-30, | H:厚度偏薄 | [訂單訊息通知] 2025/11/07 上午 08:24:27 *** (秦大維 >> 通知 >> Sam Xiao) 訊息 : 1. 再三提醒確認！CNS &JIS 塗裝 PVDF 需要"3類"耐候等級。並注意鍍層或膜厚是否符合.... (OFP00568)-{.不符.}
PPGL | 2511DFD023/001 |  |  |  | 訂單:2511DFD023/001 CPL <生產備註> 事項如下 . 除HGI/ HGL 訂單邊緣不噴油. 其餘皆側緣噴油 (RMK00285) | 訂單:2511DFD023/001 CR1 無 <生產備註> 事項 | 訂單:2511DFD023/001 CR2 無 <生產備註> 事項 | 訂單:2511DFD023/001 CG1 <生產備註> 事項如下 . 平板類,鍍鋅生產時SKIN PASS & T/L 請依據鍍鋅標準規定生產 (RMK00627) . 注意表面狀況(如無鋅痕,刮痕,凹陷.鼓起等) 鍍層控制(標準值 至 +20)之間 (RMK00627) . 每顆母鋼捲需切2M板量測急峻度,並記錄於外觀檢查記錄表內 (RMK00627) . 注意平坦度及表面狀況,請量測平坦度及弓形度並記錄之. (RMK00627) . 弓形度≦6MM/300MM 波高≦4MM 急峻度≦0.8%. (RMK00627) . 【空調控制箱體】C.其餘比照櫥櫃品質 (RMK00627) . 因成形性需求故鍍層量有上限管制，排程變換前後一顆分切請U3暫留，待產線確認鍍層量後再行處置。 (RMK00627) | 訂單:2511DFD023/001 CG2 <生產備註> 事項如下 . 平板類,鍍鋅生產時SKIN PASS & T/L 請依據鍍鋅標準規定生產 (RMK00627) . 注意表面狀況(如無鋅痕,刮痕,凹陷.鼓起等) 鍍層控制(標準值 至 +20)之間 (RMK00627) . 每顆母鋼捲需切2M板量測急峻度,並記錄於外觀檢查記錄表內 (RMK00627) . 注意平坦度及表面狀況,請量測平坦度及弓形度並記錄之. (RMK00627) . 弓形度≦6MM/300MM 波高≦4MM 急峻度≦0.8%. (RMK00627) . 【空調控制箱體】C.其餘比照櫥櫃品質 (RMK00627) . 因成形性需求故鍍層量有上限管制，排程變換前後一顆分切請U3暫留，待產線確認鍍層量後再行處置。 (RMK00627) | 訂單:2511DFD023/001 CC1 <生產備註> 事項如下 . 【分切】郁潔曰：單捲限重:用戶的天車極限3噸，故每粒鋼捲務必3噸內 (RMK-E_CHIN) . 1.本單若塗裝背面漆一律改為REVERSE COATING 例外訂單如下敘述 (RMK00163) . 2.例外訂單為R字頭超低光澤與PVDF (＞25μ)，背面漆可改 NATURE COATING，但搭配底漆避免遮蓋性不佳 (RMK00163) . 【空調控制箱體】A.目前客戶為亞喬，其品質遵循以下規定 (RMK00627) . 【空調控制箱體】B.TT≦2TT，板面不能有塗佈不均 (RMK00627) . 【空調控制箱體】C.其餘比照櫥櫃品質 (RMK00627) | 訂單:2511DFD023/001 CC2 <生產備註> 事項如下 . 【分切】郁潔曰：單捲限重:用戶的天車極限3噸，故每粒鋼捲務必3噸內 (RMK-E_CHIN) . 1.本單若塗裝背面漆一律改為REVERSE COATING 例外訂單如下敘述 (RMK00163) . 2.例外訂單為R字頭超低光澤與PVDF (＞25μ)，背面漆可改 NATURE COATING，但搭配底漆避免遮蓋性不佳 (RMK00163) . 【空調控制箱體】A.目前客戶為亞喬，其品質遵循以下規定 (RMK00627) . 【空調控制箱體】B.TT≦2TT，板面不能有塗佈不均 (RMK00627) . 【空調控制箱體】C.其餘比照櫥櫃品質 (RMK00627) | 訂單:2511DFD023/001 RCL 無 <生產備註> 事項 | 訂單:2511DFD023/001 CCPK 無 <生產備註> 事項 | 訂單:2511DFD023/001 CGQC <品檢備註> 事項如下 . 平板類,鍍鋅生產時SKIN PASS & T/L 請依據鍍鋅標準規定生產 (RMK00627) . 注意表面狀況(如無鋅痕,刮痕,凹陷.鼓起等) 鍍層控制(標準值 至 +20)之間 (RMK00627) . 每顆母鋼捲需切2M板量測急峻度,並記錄於外觀檢查記錄表內 (RMK00627) . 注意平坦度及表面狀況,請量測平坦度及弓形度並記錄之. (RMK00627) . 弓形度≦6MM/300MM 波高≦4MM 急峻度≦0.8%. (RMK00627) . 【空調控制箱體】C.其餘比照櫥櫃品質 (RMK00627) | 訂單:2511DFD023/001 CCQC <品檢備註> 事項如下 . 【分切】郁潔曰：單捲限重:用戶的天車極限3噸，故每粒鋼捲務必3噸內 (RMK-E_CHIN) . 1.本單若塗裝背面漆一律改為REVERSE COATING 例外訂單如下敘述 (RMK00163) . 2.例外訂單為R字頭超低光澤與PVDF (＞25μ)，背面漆可改 NATURE COATING，但搭配底漆避免遮蓋性不佳 (RMK00163) . 【空調控制箱體】A.目前客戶為亞喬，其品質遵循以下規定 (RMK00627) . 【空調控制箱體】B.TT≦2TT，板面不能有塗佈不均 (RMK00627) . 【空調控制箱體】C.其餘比照櫥櫃品質 (RMK00627) | 訂單:2511DFD023/001 TOL 無 <生產備註> 事項 | 【分切】郁潔曰：單捲限重:用戶的天車極限3噸，故每粒鋼捲務必3噸內^^/CC1/CC2/CCQC/^^ <<.E_CHIN 2025/11/18 08:55.>> | 訂單 2511DFD023/001 修改記錄如下: 20251106 16:35:26 (24025) 退火碼: >> S1, 用途碼: >> CIC034, 背面標示: >> C008, 訂單背面顏色(五碼): >> BW736, 背面漆膜厚: >> NOM, 背面漆塗漆型式幾塗幾烤: >> 1, 鉻酸鹽: >> Z, 訂單厚度: >> 0.476, 訂單重: >> 20, 重量容許率(下限): >> 10, 重量容許率(上限): >> 10, 訂單寬度: >> 914, 鍍製方式: >> BC, 鋼捲內徑: >> 508, 鋼捲下限重: >> 2, 鋼捲上限重: >> 3, 壓花條件碼: >> -, 表面花紋: >> R, 綠色識別碼: >> -, 印刷輥號: >> -, 產品代碼: >> PPGL, 皮膜碼: >> -, 單位別: >> M, 油品種類: >> Z, 塗油量: >> Z, 包裝代碼: >> D4 , 保護膜碼: >> -, 客戶試片取樣型式: >> -, 調質碼: >> S, 套筒碼: >> R , 規格: >> CGLC-10, 製造標準: >> SYSCO, 表面處理劑種類: >> Z, 表面處理劑塗佈量: >> Z, 伸長率測試: >> N, 硬度測試碼: >> N, 抗拉強度測試: >> N, 降伏強度測試: >> N, 訂單正面顏色(五碼): >> 6C270, 正面漆膜厚: >> 25, 正面漆塗漆型式幾塗幾烤: >> 2, 修邊碼: >> Y, 重量碼: >> AW, 鋼捲捲向: >> I, 鍍層碼: >> AZ100, | *:
PPGL | 2511DFD023/002 |  |  |  | 訂單:2511DFD023/002 CPL <生產備註> 事項如下 . 除HGI/ HGL 訂單邊緣不噴油. 其餘皆側緣噴油 (RMK00285) | 訂單:2511DFD023/002 CR1 無 <生產備註> 事項 | 訂單:2511DFD023/002 CR2 無 <生產備註> 事項 | 訂單:2511DFD023/002 CG1 <生產備註> 事項如下 . 平板類,鍍鋅生產時SKIN PASS & T/L 請依據鍍鋅標準規定生產 (RMK00627) . 注意表面狀況(如無鋅痕,刮痕,凹陷.鼓起等) 鍍層控制(標準值 至 +20)之間 (RMK00627) . 每顆母鋼捲需切2M板量測急峻度,並記錄於外觀檢查記錄表內 (RMK00627) . 注意平坦度及表面狀況,請量測平坦度及弓形度並記錄之. (RMK00627) . 弓形度≦6MM/300MM 波高≦4MM 急峻度≦0.8%. (RMK00627) . 【空調控制箱體】C.其餘比照櫥櫃品質 (RMK00627) . 因成形性需求故鍍層量有上限管制，排程變換前後一顆分切請U3暫留，待產線確認鍍層量後再行處置。 (RMK00627) | 訂單:2511DFD023/002 CG2 <生產備註> 事項如下 . 平板類,鍍鋅生產時SKIN PASS & T/L 請依據鍍鋅標準規定生產 (RMK00627) . 注意表面狀況(如無鋅痕,刮痕,凹陷.鼓起等) 鍍層控制(標準值 至 +20)之間 (RMK00627) . 每顆母鋼捲需切2M板量測急峻度,並記錄於外觀檢查記錄表內 (RMK00627) . 注意平坦度及表面狀況,請量測平坦度及弓形度並記錄之. (RMK00627) . 弓形度≦6MM/300MM 波高≦4MM 急峻度≦0.8%. (RMK00627) . 【空調控制箱體】C.其餘比照櫥櫃品質 (RMK00627) . 因成形性需求故鍍層量有上限管制，排程變換前後一顆分切請U3暫留，待產線確認鍍層量後再行處置。 (RMK00627) | 訂單:2511DFD023/002 CC1 <生產備註> 事項如下 . 【分切】郁潔曰：單捲限重:用戶的天車極限3噸，故每粒鋼捲務必3噸內 (RMK-E_CHIN) . 1.本單若塗裝背面漆一律改為REVERSE COATING 例外訂單如下敘述 (RMK00163) . 2.例外訂單為R字頭超低光澤與PVDF (＞25μ)，背面漆可改 NATURE COATING，但搭配底漆避免遮蓋性不佳 (RMK00163) . 【空調控制箱體】A.目前客戶為亞喬，其品質遵循以下規定 (RMK00627) . 【空調控制箱體】B.TT≦2TT，板面不能有塗佈不均 (RMK00627) . 【空調控制箱體】C.其餘比照櫥櫃品質 (RMK00627) | 訂單:2511DFD023/002 CC2 <生產備註> 事項如下 . 【分切】郁潔曰：單捲限重:用戶的天車極限3噸，故每粒鋼捲務必3噸內 (RMK-E_CHIN) . 1.本單若塗裝背面漆一律改為REVERSE COATING 例外訂單如下敘述 (RMK00163) . 2.例外訂單為R字頭超低光澤與PVDF (＞25μ)，背面漆可改 NATURE COATING，但搭配底漆避免遮蓋性不佳 (RMK00163) . 【空調控制箱體】A.目前客戶為亞喬，其品質遵循以下規定 (RMK00627) . 【空調控制箱體】B.TT≦2TT，板面不能有塗佈不均 (RMK00627) . 【空調控制箱體】C.其餘比照櫥櫃品質 (RMK00627) | 訂單:2511DFD023/002 RCL 無 <生產備註> 事項 | 訂單:2511DFD023/002 CCPK 無 <生產備註> 事項 | 訂單:2511DFD023/002 CGQC <品檢備註> 事項如下 . 平板類,鍍鋅生產時SKIN PASS & T/L 請依據鍍鋅標準規定生產 (RMK00627) . 注意表面狀況(如無鋅痕,刮痕,凹陷.鼓起等) 鍍層控制(標準值 至 +20)之間 (RMK00627) . 每顆母鋼捲需切2M板量測急峻度,並記錄於外觀檢查記錄表內 (RMK00627) . 注意平坦度及表面狀況,請量測平坦度及弓形度並記錄之. (RMK00627) . 弓形度≦6MM/300MM 波高≦4MM 急峻度≦0.8%. (RMK00627) . 【空調控制箱體】C.其餘比照櫥櫃品質 (RMK00627) | 訂單:2511DFD023/002 CCQC <品檢備註> 事項如下 . 【分切】郁潔曰：單捲限重:用戶的天車極限3噸，故每粒鋼捲務必3噸內 (RMK-E_CHIN) . 1.本單若塗裝背面漆一律改為REVERSE COATING 例外訂單如下敘述 (RMK00163) . 2.例外訂單為R字頭超低光澤與PVDF (＞25μ)，背面漆可改 NATURE COATING，但搭配底漆避免遮蓋性不佳 (RMK00163) . 【空調控制箱體】A.目前客戶為亞喬，其品質遵循以下規定 (RMK00627) . 【空調控制箱體】B.TT≦2TT，板面不能有塗佈不均 (RMK00627) . 【空調控制箱體】C.其餘比照櫥櫃品質 (RMK00627) | 訂單:2511DFD023/002 TOL 無 <生產備註> 事項 | 【分切】郁潔曰：單捲限重:用戶的天車極限3噸，故每粒鋼捲務必3噸內^^/CC1/CC2/CCQC/^^ <<.E_CHIN 2025/11/18 09:09.>> | 訂單 2511DFD023/002 修改記錄如下: 20251106 16:35:29 (24025) 退火碼: >> S1, 用途碼: >> CIC034, 背面標示: >> C008, 訂單背面顏色(五碼): >> BW736, 背面漆膜厚: >> NOM, 背面漆塗漆型式幾塗幾烤: >> 1, 鉻酸鹽: >> Z, 訂單厚度: >> 0.476, 訂單重: >> 20, 重量容許率(下限): >> 10, 重量容許率(上限): >> 10, 訂單寬度: >> 1219, 鍍製方式: >> BC, 鋼捲內徑: >> 508, 鋼捲下限重: >> 2, 鋼捲上限重: >> 3, 壓花條件碼: >> -, 表面花紋: >> R, 綠色識別碼: >> -, 印刷輥號: >> -, 產品代碼: >> PPGL, 皮膜碼: >> -, 單位別: >> M, 油品種類: >> Z, 塗油量: >> Z, 包裝代碼: >> D4 , 保護膜碼: >> -, 客戶試片取樣型式: >> -, 調質碼: >> S, 套筒碼: >> R , 規格: >> CGLC-10, 製造標準: >> SYSCO, 表面處理劑種類: >> Z, 表面處理劑塗佈量: >> Z, 伸長率測試: >> N, 硬度測試碼: >> N, 抗拉強度測試: >> N, 降伏強度測試: >> N, 訂單正面顏色(五碼): >> 6C270, 正面漆膜厚: >> 25, 正面漆塗漆型式幾塗幾烤: >> 2, 修邊碼: >> Y, 重量碼: >> AW, 鋼捲捲向: >> I, 鍍層碼: >> AZ100, | *:
PPGL | 2511DFD026/001 | 1. 請確認超薄屋頂背板、屋頂背板 正面噴印代碼為CT01 (OFP00230)-{.不符.} |  | 1. 請確認超薄屋頂背板、屋頂背板 正面噴印代碼為CT01 (OFP00230)-{.不符.} 2. 用途別對應選配碼不符 (用途碼:COR004, 選配碼:- 不符)(OFP00030)-{.不符.} | 訂單:2511DFD026/001 CPL <生產備註> 事項如下 . 除HGI/ HGL 訂單邊緣不噴油. 其餘皆側緣噴油 (RMK00285) | 訂單:2511DFD026/001 CR1 無 <生產備註> 事項 | 訂單:2511DFD026/001 CR2 無 <生產備註> 事項 | 訂單:2511DFD026/001 CG1 無 <生產備註> 事項 | 訂單:2511DFD026/001 CG2 無 <生產備註> 事項 | 訂單:2511DFD026/001 CC1 <生產備註> 事項如下 . 1.本單若塗裝背面漆一律改為REVERSE COATING 例外訂單如下敘述 (RMK00163) . 2.例外訂單為R字頭超低光澤與PVDF (＞25μ)，背面漆可改 NATURE COATING，但搭配底漆避免遮蓋性不佳 (RMK00163) . ** 正面噴字需管制在距板邊30mm內, 頭板、降速看板及尾板需量測噴字距板邊距離, NG時請暫留。 (RMK00358) . 【品檢】屋頂背板鋼捲缺陷之處理原則如下: (RMK00358) . 【品檢】1.鋼捲中間部份嚴重明顯缺陷(如塗佈不均,浮色,烘烤過度等目視明顯缺陷)一律不允許折讓處理,請先暫留鋼捲,並詳實記錄缺陷. (RMK00358) . 【品檢】2.外圈缺陷一律切除. (RMK00358) . 【品檢】3.內圈缺陷低於10米折讓處理,超過10米送RCL缺陷切除 (RMK00358) . 請參考歷史塗裝條件對應色差值，調整1W0862單一MASS(不含底漆)以不低於標準 85%為底線，以達到△ L 管制±0.5 以內的目標 (RMK00399) . 【抽氣量】白色系在CC1生產時,FINISH抽氣量請設定250,如生產中發生色差b值異常升高,請股長再加大抽氣量因應 (RMK00560) | 訂單:2511DFD026/001 CC2 <生產備註> 事項如下 . 1.本單若塗裝背面漆一律改為REVERSE COATING 例外訂單如下敘述 (RMK00163) . 2.例外訂單為R字頭超低光澤與PVDF (＞25μ)，背面漆可改 NATURE COATING，但搭配底漆避免遮蓋性不佳 (RMK00163) . ** 正面噴字需管制在距板邊30mm內, 頭板、降速看板及尾板需量測噴字距板邊距離, NG時請暫留。 (RMK00358) . 【品檢】屋頂背板鋼捲缺陷之處理原則如下: (RMK00358) . 【品檢】1.鋼捲中間部份嚴重明顯缺陷(如塗佈不均,浮色,烘烤過度等目視明顯缺陷)一律不允許折讓處理,請先暫留鋼捲,並詳實記錄缺陷. (RMK00358) . 【品檢】2.外圈缺陷一律切除. (RMK00358) . 【品檢】3.內圈缺陷低於10米折讓處理,超過10米送RCL缺陷切除 (RMK00358) . 請參考歷史塗裝條件對應色差值，調整1W0862單一MASS(不含底漆)以不低於標準 85%為底線，以達到△ L 管制±0.5 以內的目標 (RMK00399) . 【抽氣量】白色系在CC1生產時,FINISH抽氣量請設定250,如生產中發生色差b值異常升高,請股長再加大抽氣量因應 (RMK00560) | 訂單:2511DFD026/001 RCL 無 <生產備註> 事項 | 訂單:2511DFD026/001 CCPK 無 <生產備註> 事項 | 訂單:2511DFD026/001 CGQC 無 <品檢備註> 事項 | 訂單:2511DFD026/001 CCQC <品檢備註> 事項如下 . 1.本單若塗裝背面漆一律改為REVERSE COATING 例外訂單如下敘述 (RMK00163) . 2.例外訂單為R字頭超低光澤與PVDF (＞25μ)，背面漆可改 NATURE COATING，但搭配底漆避免遮蓋性不佳 (RMK00163) . ** 正面噴字需管制在距板邊30mm內, 頭板、降速看板及尾板需量測噴字距板邊距離, NG時請暫留。 (RMK00358) . 【品檢】屋頂背板鋼捲缺陷之處理原則如下: (RMK00358) . 【品檢】1.鋼捲中間部份嚴重明顯缺陷(如塗佈不均,浮色,烘烤過度等目視明顯缺陷)一律不允許折讓處理,請先暫留鋼捲,並詳實記錄缺陷. (RMK00358) . 【品檢】2.外圈缺陷一律切除. (RMK00358) . 【品檢】3.內圈缺陷低於10米折讓處理,超過10米送RCL缺陷切除 (RMK00358) . 請參考歷史塗裝條件對應色差值，調整1W0862單一MASS(不含底漆)以不低於標準 85%為底線，以達到△ L 管制±0.5 以內的目標 (RMK00399) | 訂單:2511DFD026/001 TOL 無 <生產備註> 事項 |  | 訂單 2511DFD026/001 修改記錄如下: 20251107 18:16:11 (21003) 退火碼: >> S1, 用途碼: >> COR004, 背面標示: >> C008, 訂單背面顏色(五碼): >> BW736, 背面漆膜厚: >> NOM, 背面漆塗漆型式幾塗幾烤: >> 1, 鉻酸鹽: >> Z, 訂單厚度: >> 0.376, 訂單重: >> 100, 重量容許率(下限): >> 10, 重量容許率(上限): >> 10, 訂單寬度: >> 860, 鍍製方式: >> AC, 鋼捲內徑: >> 508, 鋼捲下限重: >> 3, 鋼捲上限重: >> 5, 壓花條件碼: >> -, 表面花紋: >> R, 綠色識別碼: >> -, 印刷輥號: >> -, 產品代碼: >> PPGL, 皮膜碼: >> -, 單位別: >> M, 油品種類: >> Z, 塗油量: >> Z, 包裝代碼: >> D4 , 保護膜碼: >> -, 客戶試片取樣型式: >> -, 調質碼: >> S, 套筒碼: >> N , 規格: >> CGLC-10, 製造標準: >> SYSCO, 表面處理劑種類: >> Z, 表面處理劑塗佈量: >> Z, 伸長率測試: >> N, 硬度測試碼: >> N, 抗拉強度測試: >> N, 降伏強度測試: >> N, 厚度變異: >> 0, 訂單正面顏色(五碼): >> 1W086, 正面漆膜厚: >> NOM, 正面漆塗漆型式幾塗幾烤: >> 2, 修邊碼: >> Y, 重量碼: >> AW, 鋼捲捲向: >> I, 鍍層碼: >> AZ100, | *:
PPGL | 2511DFD028/001 | 1. 單捲限重檢核 (原料重:15~20, 分切困難:19.00~19.60, 單捲限重:3.80~4.90)(OFP00031)-{.不符.} | 1. 部分大陸料含B元素超過CNS規範管制，故請原料CNS規範之訂單不要配大陸料 (OFP00684)-{.不符.} | 1. 部分大陸料含B元素超過CNS規範管制，故請原料CNS規範之訂單不要配大陸料 (OFP00684)-{.不符.} | 訂單:2511DFD028/001 CPL <生產備註> 事項如下 . 除HGI/ HGL 訂單邊緣不噴油. 其餘皆側緣噴油 (RMK00285) | 訂單:2511DFD028/001 CR1 無 <生產備註> 事項 | 訂單:2511DFD028/001 CR2 無 <生產備註> 事項 | 訂單:2511DFD028/001 CG1 <生產備註> 事項如下 . 平板類,鍍鋅生產時SKIN PASS & T/L 請依據鍍鋅標準規定生產 (RMK00100) . 鍍鋅表面不可有鋅痕、壓痕、凹陷、及刮傷 、應變痕等。 (RMK00100) . 出口鋼捲盤捲後目視不允許有鼓起. (RMK00100) | 訂單:2511DFD028/001 CG2 <生產備註> 事項如下 . 平板類,鍍鋅生產時SKIN PASS & T/L 請依據鍍鋅標準規定生產 (RMK00100) . 鍍鋅表面不可有鋅痕、壓痕、凹陷、及刮傷 、應變痕等。 (RMK00100) . 出口鋼捲盤捲後目視不允許有鼓起. (RMK00100) | 訂單:2511DFD028/001 CC1 <生產備註> 事項如下 . 【分切】母鋼15噸以下平均分切3顆；母鋼15噸以上平均分切4顆，對分切有疑問請與業務陳翰宇聯絡。 (RMK-E_CHIN) . 1.本單若塗裝背面漆一律改為REVERSE COATING 例外訂單如下敘述 (RMK00163) . 2.例外訂單為R字頭超低光澤與PVDF (＞25μ)，背面漆可改 NATURE COATING，但搭配底漆避免遮蓋性不佳 (RMK00163) . ★品檢注意！JIS&CNS 訂單必須每滿50噸一定要再做一次TEST (RMK00259) | 訂單:2511DFD028/001 CC2 <生產備註> 事項如下 . 【分切】母鋼15噸以下平均分切3顆；母鋼15噸以上平均分切4顆，對分切有疑問請與業務陳翰宇聯絡。 (RMK-E_CHIN) . 1.本單若塗裝背面漆一律改為REVERSE COATING 例外訂單如下敘述 (RMK00163) . 2.例外訂單為R字頭超低光澤與PVDF (＞25μ)，背面漆可改 NATURE COATING，但搭配底漆避免遮蓋性不佳 (RMK00163) . ★品檢注意！JIS&CNS 訂單必須每滿50噸一定要再做一次TEST (RMK00259) | 訂單:2511DFD028/001 RCL 無 <生產備註> 事項 | 訂單:2511DFD028/001 CCPK 無 <生產備註> 事項 | 訂單:2511DFD028/001 CGQC 無 <品檢備註> 事項 | 訂單:2511DFD028/001 CCQC <品檢備註> 事項如下 . 【分切】母鋼15噸以下平均分切3顆；母鋼15噸以上平均分切4顆，對分切有疑問請與業務陳翰宇聯絡。 (RMK-E_CHIN) . 1.本單若塗裝背面漆一律改為REVERSE COATING 例外訂單如下敘述 (RMK00163) . 2.例外訂單為R字頭超低光澤與PVDF (＞25μ)，背面漆可改 NATURE COATING，但搭配底漆避免遮蓋性不佳 (RMK00163) . ★品檢注意！JIS&CNS 訂單必須每滿50噸一定要再做一次TEST (RMK00259) | 訂單:2511DFD028/001 TOL 無 <生產備註> 事項 | 【分切】母鋼15噸以下平均分切3顆；母鋼15噸以上平均分切4顆，對分切有疑問請與業務陳翰宇聯絡。^^/CC1/CC2/CCQC/ <<.E_CHIN 2025/11/13 13:11.>> | 訂單 2511DFD028/001 修改記錄如下: 20251110 14:31:43 (21003) 退火碼: >> S1, 用途碼: >> CIA008, 背面標示: >> C811, 訂單背面顏色(五碼): >> BW73Y, 背面漆膜厚: >> 12.5, 背面漆塗漆型式幾塗幾烤: >> 2, 鉻酸鹽: >> Z, 訂單厚度: >> 0.62, 訂單重: >> 20, 重量容許率(下限): >> 10, 重量容許率(上限): >> 10, 訂單寬度: >> 914, 鍍製方式: >> AC, 鋼捲內徑: >> 508, 鋼捲下限重: >> 4, 鋼捲上限重: >> 4.9, 壓花條件碼: >> -, 表面花紋: >> R, 綠色識別碼: >> -, 印刷輥號: >> -, 產品代碼: >> PPGL, 皮膜碼: >> -, 單位別: >> M, 油品種類: >> Z, 塗油量: >> Z, 包裝代碼: >> D2 , 保護膜碼: >> -, 客戶試片取樣型式: >> -, 調質碼: >> S, 套筒碼: >> R , 規格: >> CGLCC-20, 製造標準: >> CNS, 表面處理劑種類: >> Z, 表面處理劑塗佈量: >> Z, 伸長率測試: >> N, 硬度測試碼: >> N, 抗拉強度測試: >> N, 降伏強度測試: >> N, 厚度變異: >> 0, 訂單正面顏色(五碼): >> 1G38Q, 正面漆膜厚: >> 25, 正面漆塗漆型式幾塗幾烤: >> 2, 修邊碼: >> Y, 重量碼: >> AW, 鋼捲捲向: >> I, 鍍層碼: >> AZ150, 20251110 14:39:27 (21003) 鋼捲下限重: 4 >> 3.8, | *: | [訂單訊息通知] 2025/11/13 上午 10:31:06 *** (秦大維 >> 通知 >> Jackie Lin) 訊息 : 訂單備註"1.限重3.8~4.9噸 母鋼15噸以下平均分切3顆；母鋼15噸以上平均分切4顆，對分切有疑問請與業務陳翰宇聯絡。 2.注意烤漆厚度:正面PE25μ/背PE12.5μ".....在簽核系統看不到 [訂單訊息通知] 2025/11/13 上午 10:33:40 *** (秦大維 >> 通知 >> HanYu Chen) 訊息 : 訂單備註"1.限重3.8~4.9噸 母鋼15噸以下平均分切3顆；母鋼15噸以上平均分切4顆，對分切有疑問請與業務陳翰宇聯絡。 2.注意烤漆厚度:正面PE25μ/背PE12.5μ".....在簽核系統看不到
PPGI | 2511DFD030/001 | 1. ●依旭台背面（正面漆塗料）發泡黏著性不佳（CC250503），要確認背面是否要發泡● (OFP00739)-{.不符.} |  | 1. CQ CR厚度超過0.7MM後要注意CR1與CR2修邊寬度要確認 (OFP00157)-{.不符.} 2. 【提醒 審單人員】CR≧0.6 要於烤漆備註調降 PMT等相關。★KP抗塵PVDF不受此限 (OFP00509)-{.不符.} 3. ●依旭台背面（正面漆塗料）發泡黏著性不佳（CC250503），要確認背面是否要發泡● (OFP00739)-{.不符.} | 訂單:2511DFD030/001 CPL <生產備註> 事項如下 . 本單為烤漆背面大於等於25μ塗裝，軋延後不允許毛邊，請CPL注意修邊狀況 (RMK00124) . 【邊緣品質】此為烤漆背面25μ訂單，請加強檢視鋼捲：邊緣殘剪、側緣鋅渣或毛邊，因為會導致烤漆背面漆轉印正面 (RMK00126) . 除HGI/ HGL 訂單邊緣不噴油. 其餘皆側緣噴油 (RMK00285) | 訂單:2511DFD030/001 CR1 <生產備註> 事項如下 . 【專案負責人】RD 朱嘉偉 課長 (RMK-E_CHIN) . 【邊緣品質】此為烤漆背面25μ訂單，請加強檢視鋼捲：邊緣殘剪、側緣鋅渣或毛邊，因為會導致烤漆背面漆轉印正面 (RMK00126) . 每組工輥生產之第一顆鋼捲, 檢查振動輥痕或砂輪痕 (RMK00307) | 訂單:2511DFD030/001 CR2 <生產備註> 事項如下 . 【專案負責人】RD 朱嘉偉 課長 (RMK-E_CHIN) . 【邊緣品質】此為烤漆背面25μ訂單，請加強檢視鋼捲：邊緣殘剪、側緣鋅渣或毛邊，因為會導致烤漆背面漆轉印正面 (RMK00126) . 每組工輥生產之第一顆鋼捲, 檢查振動輥痕或砂輪痕 (RMK00307) | 訂單:2511DFD030/001 CG1 <生產備註> 事項如下 . 【專案負責人】RD 朱嘉偉 課長 (RMK-E_CHIN) . 1.板形/板面與品質要求：同 CIC002/窗滑軌 用途要求。 (RMK-E_CHIN) . 【邊緣品質】此為烤漆背面25μ訂單，請加強檢視鋼捲：邊緣殘剪、側緣鋅渣或毛邊，因為會導致烤漆背面漆轉印正面 (RMK00126) . 本單於烤漆正背面都塗裝正面漆，因此鍍鋅請管制背面表面品質比照正面 (RMK00363) | 訂單:2511DFD030/001 CG2 <生產備註> 事項如下 . 【專案負責人】RD 朱嘉偉 課長 (RMK-E_CHIN) . 1.板形/板面與品質要求：同 CIC002/窗滑軌 用途要求。 (RMK-E_CHIN) . 【邊緣品質】此為烤漆背面25μ訂單，請加強檢視鋼捲：邊緣殘剪、側緣鋅渣或毛邊，因為會導致烤漆背面漆轉印正面 (RMK00126) . 本單於烤漆正背面都塗裝正面漆，因此鍍鋅請管制背面表面品質比照正面 (RMK00363) | 訂單:2511DFD030/001 CC1 <生產備註> 事項如下 . 【專案負責人】RD 朱嘉偉 課長 (RMK-E_CHIN) . 【PMT】1.1.因為CR厚0.770 mm，TOP 標準PMT以231℃去計算 (RMK-E_CHIN) . 7. CC2若生產過程有T/L打開的情形, 務必通知品檢做紀錄，必須經過切除或重整才能放行。 (RMK-E_CHIN) . 6. 出口品檢項目：加做「應變痕測試」: 衝艾克森6mm觀察平板處有無應變痕(判定參考缺陷樣本)，以及維持測試 fluting test，頻率: 1次/母鋼。 (RMK-E_CHIN) . 5. 此排程需要 Fluting Test ,張力整平機伸長率須設定≧0.04%。 (RMK-E_CHIN) . 4. 出口測試項目:同窗滑軌 (RMK-E_CHIN) . 3.正/背面—面漆LYF852為避免繩紋採R塗裝，使用CP#75μ濾心，Thinner 為No 2，PMT為235±10℃。 (RMK-E_CHIN) . 2.2.PMT為230±10℃，生產時添加A劑 0.2% (R&D當天提供)，請於生產前30分鐘前添加及均勻攪拌。 (RMK-E_CHIN) . 2.1.正/背面--底漆(1PEF22) 為避免繩紋採R塗裝，Thinner為NO.2B，黏度設定35~42秒，使用CP#75μ濾心+ #250不銹鋼濾網 (RMK-E_CHIN) . 1. 指定CC2生產，線速度30mpm。GI底材請使用表調&無毒前處理,使用無毒專用設備(回流管、PUMP...)。 (RMK-E_CHIN) . 【邊緣品質】此為烤漆背面25μ訂單，請加強檢視鋼捲：邊緣殘剪、側緣鋅渣或毛邊，因為會導致烤漆背面漆轉印正面 (RMK00126) . 1.本單若塗裝背面漆一律改為REVERSE COATING 例外訂單如下敘述 (RMK00163) . 2.例外訂單為R字頭超低光澤與PVDF (＞25μ)，背面漆可改 NATURE COATING，但搭配底漆避免遮蓋性不佳 (RMK00163) . 【PMT】1.2.CC2計算完後面漆每個ZONE 爐溫各降8℃為最終爐溫 (RMK00568) . 【PMT】1.3.CC2因爐溫各降8℃為最終爐溫，請股長於TEST時 確實量測板溫 (RMK00568) . 【PMT】1.4.若發現PMT不足，請上調ZONE溫度並回饋工程師 (RMK00568) . 【PMT】1.5.品檢注意！因標準PMT有下修請注意MEK測試 (RMK00568) . 【PMT】1.6.厚板少生產，請領班量測板溫並記錄之 (RMK00568) | 訂單:2511DFD030/001 CC2 <生產備註> 事項如下 . 【專案負責人】RD 朱嘉偉 課長 (RMK-E_CHIN) . 【PMT】1.1.因為CR厚0.770 mm，TOP 標準PMT以231℃去計算 (RMK-E_CHIN) . 7. CC2若生產過程有T/L打開的情形, 務必通知品檢做紀錄，必須經過切除或重整才能放行。 (RMK-E_CHIN) . 6. 出口品檢項目：加做「應變痕測試」: 衝艾克森6mm觀察平板處有無應變痕(判定參考缺陷樣本)，以及維持測試 fluting test，頻率: 1次/母鋼。 (RMK-E_CHIN) . 5. 此排程需要 Fluting Test ,張力整平機伸長率須設定≧0.04%。 (RMK-E_CHIN) . 4. 出口測試項目:同窗滑軌 (RMK-E_CHIN) . 3.正/背面—面漆LYF852為避免繩紋採R塗裝，使用CP#75μ濾心，Thinner 為No 2，PMT為235±10℃。 (RMK-E_CHIN) . 2.2.PMT為230±10℃，生產時添加A劑 0.2% (R&D當天提供)，請於生產前30分鐘前添加及均勻攪拌。 (RMK-E_CHIN) . 2.1.正/背面--底漆(1PEF22) 為避免繩紋採R塗裝，Thinner為NO.2B，黏度設定35~42秒，使用CP#75μ濾心+ #250不銹鋼濾網 (RMK-E_CHIN) . 1. 指定CC2生產，線速度30mpm。GI底材請使用表調&無毒前處理,使用無毒專用設備(回流管、PUMP...)。 (RMK-E_CHIN) . 【邊緣品質】此為烤漆背面25μ訂單，請加強檢視鋼捲：邊緣殘剪、側緣鋅渣或毛邊，因為會導致烤漆背面漆轉印正面 (RMK00126) . 1.本單若塗裝背面漆一律改為REVERSE COATING 例外訂單如下敘述 (RMK00163) . 2.例外訂單為R字頭超低光澤與PVDF (＞25μ)，背面漆可改 NATURE COATING，但搭配底漆避免遮蓋性不佳 (RMK00163) . 20120627晨會決議 CC2生產 PPGI 時請使用表調 (RMK00191) . 【PMT】1.2.CC2計算完後面漆每個ZONE 爐溫各降8℃為最終爐溫 (RMK00568) . 【PMT】1.3.CC2因爐溫各降8℃為最終爐溫，請股長於TEST時 確實量測板溫 (RMK00568) . 【PMT】1.4.若發現PMT不足，請上調ZONE溫度並回饋工程師 (RMK00568) . 【PMT】1.5.品檢注意！因標準PMT有下修請注意MEK測試 (RMK00568) . 【PMT】1.6.厚板少生產，請領班量測板溫並記錄之 (RMK00568) | 訂單:2511DFD030/001 RCL 無 <生產備註> 事項 | 訂單:2511DFD030/001 CCPK 無 <生產備註> 事項 | 訂單:2511DFD030/001 CGQC <品檢備註> 事項如下 . 【邊緣品質】此為烤漆背面25μ訂單，請加強檢視鋼捲：邊緣殘剪、側緣鋅渣或毛邊，因為會導致烤漆背面漆轉印正面 (RMK00126) . 本單於烤漆正背面都塗裝正面漆，因此鍍鋅請管制背面表面品質比照正面 (RMK00363) | 訂單:2511DFD030/001 CCQC <品檢備註> 事項如下 . 【PMT】1.1.因為CR厚0.770 mm，TOP 標準PMT以231℃去計算 (RMK-E_CHIN) . 【邊緣品質】此為烤漆背面25μ訂單，請加強檢視鋼捲：邊緣殘剪、側緣鋅渣或毛邊，因為會導致烤漆背面漆轉印正面 (RMK00126) . 1.本單若塗裝背面漆一律改為REVERSE COATING 例外訂單如下敘述 (RMK00163) . 2.例外訂單為R字頭超低光澤與PVDF (＞25μ)，背面漆可改 NATURE COATING，但搭配底漆避免遮蓋性不佳 (RMK00163) . 【PMT】1.2.CC2計算完後面漆每個ZONE 爐溫各降8℃為最終爐溫 (RMK00568) . 【PMT】1.3.CC2因爐溫各降8℃為最終爐溫，請股長於TEST時 確實量測板溫 (RMK00568) . 【PMT】1.4.若發現PMT不足，請上調ZONE溫度並回饋工程師 (RMK00568) . 【PMT】1.5.品檢注意！因標準PMT有下修請注意MEK測試 (RMK00568) . 【PMT】1.6.厚板少生產，請領班量測板溫並記錄之 (RMK00568) | 訂單:2511DFD030/001 TOL 無 <生產備註> 事項 | 1.板形/板面與品質要求：同 CIC002/窗滑軌 用途要求。^^/CG1/CG2/ <<.E_CHIN 2025/11/17 10:25.>> 2. SKP伸長率≧2.0%，T/L伸長率≧0.20%。^^ <<.E_CHIN 2025/11/17 10:25.>> 1. 指定CC2生產，線速度30mpm。GI底材請使用表調&無毒前處理,使用無毒專用設備(回流管、PUMP...)。^^/CC1/CC2/ <<.E_CHIN 2025/11/17 10:38.>> 2.1.正/背面--底漆(1PEF22) 為避免繩紋採R塗裝，Thinner為NO.2B，黏度設定35~42秒，使用CP#75μ濾心+ #250不銹鋼濾網^^/CC1/CC2/ <<.E_CHIN 2025/11/17 10:39.>> 2.2.PMT為230±10℃，生產時添加A劑 0.2% (R&D當天提供)，請於生產前30分鐘前添加及均勻攪拌。^^/CC1/CC2/ <<.E_CHIN 2025/11/17 10:40.>> 3.正/背面—面漆LYF852為避免繩紋採R塗裝，使用CP#75μ濾心，Thinner 為No 2，PMT為235±10℃。^^/CC1/CC2/ <<.E_CHIN 2025/11/17 10:41.>> 4. 出口測試項目:同窗滑軌^^/CC1/CC2/ <<.E_CHIN 2025/11/17 10:41.>> 5. 此排程需要 Fluting Test ,張力整平機伸長率須設定≧0.04%。^^/CC1/CC2/ <<.E_CHIN 2025/11/17 10:42.>> 6. 出口品檢項目：加做「應變痕測試」: 衝艾克森6mm觀察平板處有無應變痕(判定參考缺陷樣本)，以及維持測試 fluting test，頻率: 1次/母鋼。^^/CC1/CC2/ <<.E_CHIN 2025/11/17 10:42.>> 7. CC2若生產過程有T/L打開的情形, 務必通知品檢做紀錄，必須經過切除或重整才能放行。^^/CC1/CC2/ <<.E_CHIN 2025/11/17 10:43.>> 【PMT】1.1.因為CR厚0.770 mm，TOP 標準PMT以231℃去計算^^/CC1/CC2/CCQC/^^ <<.E_CHIN 2025/11/17 10:45.>> 【專案負責人】RD 朱嘉偉 課長^^/CR1/CR2/CG1/CG2/CC1/CC2/^^ <<.E_CHIN 2025/11/17 10:45.>> | 訂單 2511DFD030/001 修改記錄如下: 20251113 10:55:43 (24020) 退火碼: >> S1, 用途碼: >> CIC002, 背面標示: >> S000, 訂單背面顏色(五碼): >> LYF85, 背面漆膜厚: >> 25, 背面漆塗漆型式幾塗幾烤: >> 2, 鉻酸鹽: >> Z, 訂單厚度: >> 0.78, 訂單重: >> 30, 重量容許率(下限): >> 10, 重量容許率(上限): >> 10, 訂單寬度: >> 850, 鍍製方式: >> AC, 鋼捲內徑: >> 508, 鋼捲下限重: >> 3.5, 鋼捲上限重: >> 5, 壓花條件碼: >> -, 表面花紋: >> Z, 綠色識別碼: >> R1, 印刷輥號: >> -, 產品代碼: >> PPGI, 皮膜碼: >> -, 單位別: >> M, 油品種類: >> Z, 塗油量: >> Z, 包裝代碼: >> D2 , 保護膜碼: >> -, 客戶試片取樣型式: >> -, 調質碼: >> S, 套筒碼: >> R , 規格: >> CGCC-10, 製造標準: >> SYSCO, 表面處理劑種類: >> Z, 表面處理劑塗佈量: >> Z, 伸長率測試: >> N, 硬度測試碼: >> N, 抗拉強度測試: >> N, 降伏強度測試: >> N, 訂單正面顏色(五碼): >> LYF85, 正面漆膜厚: >> 25, 正面漆塗漆型式幾塗幾烤: >> 2, 修邊碼: >> Y, 重量碼: >> AW, 鋼捲捲向: >> I, 鍍層碼: >> Z12, | *:
PPGL | 2511DFD031/001 | 1. ●依旭台背面（正面漆塗料）發泡黏著性不佳（CC250503），要確認背面是否要發泡● (OFP00739)-{.不符.} | 1. 部分大陸料含B元素超過CNS規範管制，故請原料CNS規範之訂單不要配大陸料 (OFP00684)-{.不符.} | 1. 高光新增備註（適用非直立式包裝）：請出口每顆鋼捲貼紅色 " 禁止疊放 " 貼紙，如果有套桶S最多2層 (OFP00366)-{.不符.} 2. 部分大陸料含B元素超過CNS規範管制，故請原料CNS規範之訂單不要配大陸料 (OFP00684)-{.不符.} 3. ●依旭台背面（正面漆塗料）發泡黏著性不佳（CC250503），要確認背面是否要發泡● (OFP00739)-{.不符.} 4. 用途別對應選配碼不符 (用途碼:CIR025, 選配碼:- 不符)(OFP00030)-{.不符.} | 訂單:2511DFD031/001 CPL <生產備註> 事項如下 . 除HGI/ HGL 訂單邊緣不噴油. 其餘皆側緣噴油 (RMK00285) | 訂單:2511DFD031/001 CR1 無 <生產備註> 事項 | 訂單:2511DFD031/001 CR2 無 <生產備註> 事項 | 訂單:2511DFD031/001 CG1 <生產備註> 事項如下 . 3. 鍍層量請適當管制，以防止彎曲加工性不佳。 (RMK-E_CHIN) . 2. 鍍鋅表面不可有鋅痕，應變痕，壓痕，凹陷及刮痕等等…。 (RMK-E_CHIN) . 1. 弓形度≦5mm/300mm，波高≦5mm，急峻度≦0.6%。 (RMK-E_CHIN) . 本單於烤漆正背面都塗裝正面漆，因此鍍鋅請管制背面表面品質比照正面 (RMK00363) | 訂單:2511DFD031/001 CG2 <生產備註> 事項如下 . 3. 鍍層量請適當管制，以防止彎曲加工性不佳。 (RMK-E_CHIN) . 2. 鍍鋅表面不可有鋅痕，應變痕，壓痕，凹陷及刮痕等等…。 (RMK-E_CHIN) . 1. 弓形度≦5mm/300mm，波高≦5mm，急峻度≦0.6%。 (RMK-E_CHIN) . 本單於烤漆正背面都塗裝正面漆，因此鍍鋅請管制背面表面品質比照正面 (RMK00363) | 訂單:2511DFD031/001 CC1 <生產備註> 事項如下 . 6. 為了防止變形，請採用結構型紙套筒(18mm 代碼E)並貼上紅色的禁止疊放鋼捲標籤。 (RMK-E_CHIN) . 5. 正背面光澤＞80，為了避免鋼捲凹陷，出口收卷設定張力6.0kg/mm2。 (RMK-E_CHIN) . 4. 正/背面總膜厚目標為100%，正/背面漆膜厚個別目標≧90%。 (RMK-E_CHIN) . 3.2.視板面狀況進行調整,使用CP#75μ濾心,Thinner為N-450，PMT為230±10℃。 (RMK-E_CHIN) . 3.1. 正/背面漆：2RP961為了避免表面樹皮及繩紋採R塗裝,黏度先以50±5秒開始測試。 (RMK-E_CHIN) . 2. 底漆(正/背面)：採N塗裝。 (RMK-E_CHIN) . 1. 線速度設定70mpm。 (RMK-E_CHIN) . 此色為高光澤主操請注意捲起張力的提高查表 (RMK00122) . 1.本單若塗裝背面漆一律改為REVERSE COATING 例外訂單如下敘述 (RMK00163) . 2.例外訂單為R字頭超低光澤與PVDF (＞25μ)，背面漆可改 NATURE COATING，但搭配底漆避免遮蓋性不佳 (RMK00163) . ★品檢注意！JIS&CNS 訂單必須每滿50噸一定要再做一次TEST (RMK00259) . 【疊放】出口每顆鋼捲貼紅色 " 禁止疊放 " 貼紙，如果有套桶S最多2層 (RMK00732) | 訂單:2511DFD031/001 CC2 <生產備註> 事項如下 . 6. 為了防止變形，請採用結構型紙套筒(18mm 代碼E)並貼上紅色的禁止疊放鋼捲標籤。 (RMK-E_CHIN) . 5. 正背面光澤＞80，為了避免鋼捲凹陷，出口收卷設定張力6.0kg/mm2。 (RMK-E_CHIN) . 4. 正/背面總膜厚目標為100%，正/背面漆膜厚個別目標≧90%。 (RMK-E_CHIN) . 3.2.視板面狀況進行調整,使用CP#75μ濾心,Thinner為N-450，PMT為230±10℃。 (RMK-E_CHIN) . 3.1. 正/背面漆：2RP961為了避免表面樹皮及繩紋採R塗裝,黏度先以50±5秒開始測試。 (RMK-E_CHIN) . 2. 底漆(正/背面)：採N塗裝。 (RMK-E_CHIN) . 1. 線速度設定70mpm。 (RMK-E_CHIN) . 此色為高光澤主操請注意捲起張力的提高查表 (RMK00122) . 1.本單若塗裝背面漆一律改為REVERSE COATING 例外訂單如下敘述 (RMK00163) . 2.例外訂單為R字頭超低光澤與PVDF (＞25μ)，背面漆可改 NATURE COATING，但搭配底漆避免遮蓋性不佳 (RMK00163) . ★品檢注意！JIS&CNS 訂單必須每滿50噸一定要再做一次TEST (RMK00259) . 【疊放】出口每顆鋼捲貼紅色 " 禁止疊放 " 貼紙，如果有套桶S最多2層 (RMK00732) | 訂單:2511DFD031/001 RCL 無 <生產備註> 事項 | 訂單:2511DFD031/001 CCPK 無 <生產備註> 事項 | 訂單:2511DFD031/001 CGQC <品檢備註> 事項如下 . 本單於烤漆正背面都塗裝正面漆，因此鍍鋅請管制背面表面品質比照正面 (RMK00363) | 訂單:2511DFD031/001 CCQC <品檢備註> 事項如下 . 1.本單若塗裝背面漆一律改為REVERSE COATING 例外訂單如下敘述 (RMK00163) . 2.例外訂單為R字頭超低光澤與PVDF (＞25μ)，背面漆可改 NATURE COATING，但搭配底漆避免遮蓋性不佳 (RMK00163) . ★品檢注意！JIS&CNS 訂單必須每滿50噸一定要再做一次TEST (RMK00259) | 訂單:2511DFD031/001 TOL 無 <生產備註> 事項 | 1. 弓形度≦5mm/300mm，波高≦5mm，急峻度≦0.6%。^^/CG1/CG2/ <<.E_CHIN 2025/11/14 14:23.>> 2. 鍍鋅表面不可有鋅痕，應變痕，壓痕，凹陷及刮痕等等…。^^/CG1/CG2/ <<.E_CHIN 2025/11/14 14:24.>> 3. 鍍層量請適當管制，以防止彎曲加工性不佳。^^/CG1/CG2/ <<.E_CHIN 2025/11/14 14:24.>> 1. 線速度設定70mpm。^^/CC1/CC2/ <<.E_CHIN 2025/11/14 14:24.>> 2. 底漆(正/背面)：採N塗裝。^^/CC1/CC2/ <<.E_CHIN 2025/11/14 14:24.>> 3.1. 正/背面漆：2RP961為了避免表面樹皮及繩紋採R塗裝,黏度先以50±5秒開始測試。^^/CC1/CC2/ <<.E_CHIN 2025/11/14 14:25.>> 3.2.視板面狀況進行調整,使用CP#75μ濾心,Thinner為N-450，PMT為230±10℃。^^/CC1/CC2/ <<.E_CHIN 2025/11/14 14:26.>> 4. 正/背面總膜厚目標為100%，正/背面漆膜厚個別目標≧90%。^^/CC1/CC2/ <<.E_CHIN 2025/11/14 14:26.>> 5. 正背面光澤＞80，為了避免鋼捲凹陷，出口收卷設定張力6.0kg/mm2。^^/CC1/CC2/ <<.E_CHIN 2025/11/14 14:26.>> 6. 為了防止變形，請採用結構型紙套筒(18mm 代碼E)並貼上紅色的禁止疊放鋼捲標籤。^^/CC1/CC2/MKT/ <<.E_CHIN 2025/11/14 14:27.>> | 訂單 2511DFD031/001 修改記錄如下: 20251110 15:38:23 (93025) 退火碼: >> S1, 用途碼: >> CIR025, 背面標示: >> S000, 訂單背面顏色(五碼): >> 2RP96, 背面漆膜厚: >> NOM, 背面漆塗漆型式幾塗幾烤: >> 2, 鉻酸鹽: >> Z, 訂單厚度: >> 0.476, 訂單重: >> 20, 重量容許率(下限): >> 10, 重量容許率(上限): >> 10, 訂單寬度: >> 1045, 鍍製方式: >> BC, 鋼捲內徑: >> 508, 鋼捲下限重: >> 3, 鋼捲上限重: >> 5, 壓花條件碼: >> -, 表面花紋: >> R, 綠色識別碼: >> -, 印刷輥號: >> -, 產品代碼: >> PPGL, 皮膜碼: >> -, 單位別: >> M, 油品種類: >> Z, 塗油量: >> Z, 包裝代碼: >> D2 , 保護膜碼: >> -, 客戶試片取樣型式: >> -, 調質碼: >> S, 套筒碼: >> E , 規格: >> CGLCC-20, 製造標準: >> CNS, 表面處理劑種類: >> Z, 表面處理劑塗佈量: >> Z, 伸長率測試: >> N, 硬度測試碼: >> N, 抗拉強度測試: >> N, 降伏強度測試: >> N, 厚度變異: >> 0, 訂單正面顏色(五碼): >> 2RP96, 正面漆膜厚: >> NOM, 正面漆塗漆型式幾塗幾烤: >> 2, 修邊碼: >> Y, 重量碼: >> AW, 鋼捲捲向: >> O, 鍍層碼: >> AZ100, | *:
PPGL | 2511DFD033/001 | 1. 單捲限重檢核 (原料重:15~20, 分切困難:17.20~19.00, 單捲限重:3.80~4.30)(OFP00031)-{.不符.} | 1. 部分大陸料含B元素超過CNS規範管制，故請原料CNS規範之訂單不要配大陸料 (OFP00684)-{.不符.} | 1. 部分大陸料含B元素超過CNS規範管制，故請原料CNS規範之訂單不要配大陸料 (OFP00684)-{.不符.} | 訂單:2511DFD033/001 CPL <生產備註> 事項如下 . 除HGI/ HGL 訂單邊緣不噴油. 其餘皆側緣噴油 (RMK00285) . CNS AZ70 鍍層相當於 SYSCO AZ070 鍍層 (RMK00295) | 訂單:2511DFD033/001 CR1 <生產備註> 事項如下 . 【目標寬度】鍍鋅出口目標寬度：914～916 mm（不保證） (RMK-E_CHIN) . 完軋寬度超出管制值上限≦2mm時,冷軋繼續生產並填寫品質異常通報單給鍍鋅線,以便調整張力與板溫 (RMK00278) . CNS AZ70 鍍層相當於 SYSCO AZ070 鍍層 (RMK00295) | 訂單:2511DFD033/001 CR2 <生產備註> 事項如下 . 【目標寬度】鍍鋅出口目標寬度：914～916 mm（不保證） (RMK-E_CHIN) . 完軋寬度超出管制值上限≦2mm時,冷軋繼續生產並填寫品質異常通報單給鍍鋅線,以便調整張力與板溫 (RMK00278) . CNS AZ70 鍍層相當於 SYSCO AZ070 鍍層 (RMK00295) | 訂單:2511DFD033/001 CG1 <生產備註> 事項如下 . 【目標寬度】鍍鋅出口目標寬度：914～916 mm（不保證） (RMK-E_CHIN) . 弓形度、 波高、 急峻度,每顆鋼捲皆須詳細記錄. (RMK00058) . 平板類,鍍鋅生產時SKIN PASS & T/L 請依據鍍鋅標準規定生產. (RMK00058) . 每二顆母鋼捲需切2M板量測急峻度,並記錄於外觀檢查記錄表內. (RMK00058) . 出口鋼捲盤捲後目視不允許有鼓起. (RMK00058) | 訂單:2511DFD033/001 CG2 <生產備註> 事項如下 . 【目標寬度】鍍鋅出口目標寬度：914～916 mm（不保證） (RMK-E_CHIN) . 弓形度、 波高、 急峻度,每顆鋼捲皆須詳細記錄. (RMK00058) . 平板類,鍍鋅生產時SKIN PASS & T/L 請依據鍍鋅標準規定生產. (RMK00058) . 每二顆母鋼捲需切2M板量測急峻度,並記錄於外觀檢查記錄表內. (RMK00058) . 出口鋼捲盤捲後目視不允許有鼓起. (RMK00058) | 訂單:2511DFD033/001 CC1 <生產備註> 事項如下 . 【分切】單捲限重:3.8噸~4.3噸，若有限重分切問題請與翰宇或玲翎聯絡 (RMK-E_CHIN) . 【目標寬度】鍍鋅出口目標寬度：914～916 mm（不保證） (RMK-E_CHIN) . 使用紙套筒請出口主操注意調整張力設定 背面標示要記得噴印. (RMK00058) . 每顆母鋼捲需切2M板量測急峻度,並記錄於報表內. (RMK00058) . 表面要求嚴格,不允許鋅痕,線痕,壓痕,樹皮(曾被訴賠)...等缺陷. (RMK00058) . 室內隔間用料2邊7MM以內允許輕微缺陷,如邊緣應變痕,點狀未著漆,亮痕… (RMK00058) . 1.本單若塗裝背面漆一律改為REVERSE COATING 例外訂單如下敘述 (RMK00163) . 2.例外訂單為R字頭超低光澤與PVDF (＞25μ)，背面漆可改 NATURE COATING，但搭配底漆避免遮蓋性不佳 (RMK00163) . ★品檢注意！JIS&CNS 訂單必須每滿50噸一定要再做一次TEST (RMK00259) . 【塗裝室】注意！抗靜電塗料請用濾網，不要用濾心。以免導電骨材濾光光影響阻抗值 (RMK00564) . 【終端客戶色差特別管制】色差值要求於2020/11/12會議中決議與客戶確認板△E≦0.6與目視管理確認 (RMK00573) . 【塗裝室】面漆為抗靜電塗料其中包含導電骨材，因此不得用濾心要改用濾網。注意！膜厚過低會影響阻抗值。 (RMK00574) . 【TEST ROOM】生產前請向實驗室借量測電阻用的機子 ！ (RMK00574) . 【阻抗值】若沒特別要求，阻抗請管制管制10^6 ~ 10^9 Ω/□ (RMK00574) . 為避免T/L WAX 堆積,此色生產請加開FINISH W/Q 空氣刮刀 (RMK00641) | 訂單:2511DFD033/001 CC2 <生產備註> 事項如下 . 【分切】單捲限重:3.8噸~4.3噸，若有限重分切問題請與翰宇或玲翎聯絡 (RMK-E_CHIN) . 【目標寬度】鍍鋅出口目標寬度：914～916 mm（不保證） (RMK-E_CHIN) . 使用紙套筒請出口主操注意調整張力設定 背面標示要記得噴印. (RMK00058) . 每顆母鋼捲需切2M板量測急峻度,並記錄於報表內. (RMK00058) . 表面要求嚴格,不允許鋅痕,線痕,壓痕,樹皮(曾被訴賠)...等缺陷. (RMK00058) . 室內隔間用料2邊7MM以內允許輕微缺陷,如邊緣應變痕,點狀未著漆,亮痕… (RMK00058) . 1.本單若塗裝背面漆一律改為REVERSE COATING 例外訂單如下敘述 (RMK00163) . 2.例外訂單為R字頭超低光澤與PVDF (＞25μ)，背面漆可改 NATURE COATING，但搭配底漆避免遮蓋性不佳 (RMK00163) . ★品檢注意！JIS&CNS 訂單必須每滿50噸一定要再做一次TEST (RMK00259) . 【塗裝室】注意！抗靜電塗料請用濾網，不要用濾心。以免導電骨材濾光光影響阻抗值 (RMK00564) . 【終端客戶色差特別管制】色差值要求於2020/11/12會議中決議與客戶確認板△E≦0.6與目視管理確認 (RMK00573) . 【塗裝室】面漆為抗靜電塗料其中包含導電骨材，因此不得用濾心要改用濾網。注意！膜厚過低會影響阻抗值。 (RMK00574) . 【TEST ROOM】生產前請向實驗室借量測電阻用的機子 ！ (RMK00574) . 【阻抗值】若沒特別要求，阻抗請管制管制10^6 ~ 10^9 Ω/□ (RMK00574) . 為避免T/L WAX 堆積,此色生產請加開FINISH W/Q 空氣刮刀 (RMK00641) | 訂單:2511DFD033/001 RCL 無 <生產備註> 事項 | 訂單:2511DFD033/001 CCPK 無 <生產備註> 事項 | 訂單:2511DFD033/001 CGQC <品檢備註> 事項如下 . 弓形度、 波高、 急峻度,每顆鋼捲皆須詳細記錄. (RMK00058) . 每二顆母鋼捲需切2M板量測急峻度,並記錄於外觀檢查記錄表內. (RMK00058) . 出口鋼捲盤捲後目視不允許有鼓起. (RMK00058) | 訂單:2511DFD033/001 CCQC <品檢備註> 事項如下 . 1.本單若塗裝背面漆一律改為REVERSE COATING 例外訂單如下敘述 (RMK00163) . 2.例外訂單為R字頭超低光澤與PVDF (＞25μ)，背面漆可改 NATURE COATING，但搭配底漆避免遮蓋性不佳 (RMK00163) . ★品檢注意！JIS&CNS 訂單必須每滿50噸一定要再做一次TEST (RMK00259) . 【塗裝室】注意！抗靜電塗料請用濾網，不要用濾心。以免導電骨材濾光光影響阻抗值 (RMK00564) . 【終端客戶色差特別管制】色差值要求於2020/11/12會議中決議與客戶確認板△E≦0.6與目視管理確認 (RMK00573) . 【塗裝室】面漆為抗靜電塗料其中包含導電骨材，因此不得用濾心要改用濾網。注意！膜厚過低會影響阻抗值。 (RMK00574) . 【TEST ROOM】生產前請向實驗室借量測電阻用的機子 ！ (RMK00574) . 【阻抗值】若沒特別要求，阻抗請管制管制10^6 ~ 10^9 Ω/□ (RMK00574) | 訂單:2511DFD033/001 TOL 無 <生產備註> 事項 | 【目標寬度】鍍鋅出口目標寬度：914～916 mm（不保證）^^/CR1/CR2/CG1/CG2/CC1/CC2/^^ <<.E_CHIN 2025/11/14 16:23.>> 【分切】單捲限重:3.8噸~4.3噸，若有限重分切問題請與翰宇或玲翎聯絡^^/CC1/CC2/^^ <<.E_CHIN 2025/11/14 16:23.>> | 訂單 2511DFD033/001 修改記錄如下: 20251113 08:18:23 (24025) 退火碼: >> S1, 用途碼: >> CIA007, 背面標示: >> C008, 訂單背面顏色(五碼): >> BW736, 背面漆膜厚: >> NOM, 背面漆塗漆型式幾塗幾烤: >> 1, 鉻酸鹽: >> Z, 訂單厚度: >> 0.426, 訂單重: >> 80, 重量容許率(下限): >> 10, 重量容許率(上限): >> 10, 訂單寬度: >> 912, 鍍製方式: >> BC, 鋼捲內徑: >> 508, 鋼捲下限重: >> 3.8, 鋼捲上限重: >> 4.3, 壓花條件碼: >> -, 表面花紋: >> R, 綠色識別碼: >> -, 印刷輥號: >> -, 產品代碼: >> PPGL, 皮膜碼: >> -, 單位別: >> M, 油品種類: >> Z, 塗油量: >> Z, 包裝代碼: >> S4 , 保護膜碼: >> -, 客戶試片取樣型式: >> -, 調質碼: >> S, 套筒碼: >> P , 規格: >> CGLC400-10, 製造標準: >> CNS, 表面處理劑種類: >> Z, 表面處理劑塗佈量: >> Z, 伸長率測試: >> N, 硬度測試碼: >> N, 抗拉強度測試: >> N, 降伏強度測試: >> N, 厚度變異: >> 0, 訂單正面顏色(五碼): >> EY126, 正面漆膜厚: >> 25, 正面漆塗漆型式幾塗幾烤: >> 2, 修邊碼: >> Y, 重量碼: >> AW, 鋼捲捲向: >> I, 鍍層碼: >> AZ70, 20251114 09:27:26 (24025) 用途碼: CIA007 >> CIA006, | *: | [訂單訊息通知] 2025/11/14 上午 09:04:05 *** (秦大維 >> 通知 >> Lynn Hsu) 訊息 : 本單用途不是"室內隔間"而是"室內隔間(抗靜電)"
PPGL | 2511DFD033/002 | 1. 單捲限重檢核 (原料重:15~20, 分切困難:17.20~19.00, 單捲限重:3.80~4.30)(OFP00031)-{.不符.} | 1. 部分大陸料含B元素超過CNS規範管制，故請原料CNS規範之訂單不要配大陸料 (OFP00684)-{.不符.} | 1. 部分大陸料含B元素超過CNS規範管制，故請原料CNS規範之訂單不要配大陸料 (OFP00684)-{.不符.} | 訂單:2511DFD033/002 CPL <生產備註> 事項如下 . 除HGI/ HGL 訂單邊緣不噴油. 其餘皆側緣噴油 (RMK00285) . CNS AZ70 鍍層相當於 SYSCO AZ070 鍍層 (RMK00295) | 訂單:2511DFD033/002 CR1 <生產備註> 事項如下 . 【目標寬度】鍍鋅出口目標寬度：914～916 mm（不保證） (RMK-E_CHIN) . 完軋寬度超出管制值上限≦2mm時,冷軋繼續生產並填寫品質異常通報單給鍍鋅線,以便調整張力與板溫 (RMK00278) . CNS AZ70 鍍層相當於 SYSCO AZ070 鍍層 (RMK00295) | 訂單:2511DFD033/002 CR2 <生產備註> 事項如下 . 【目標寬度】鍍鋅出口目標寬度：914～916 mm（不保證） (RMK-E_CHIN) . 完軋寬度超出管制值上限≦2mm時,冷軋繼續生產並填寫品質異常通報單給鍍鋅線,以便調整張力與板溫 (RMK00278) . CNS AZ70 鍍層相當於 SYSCO AZ070 鍍層 (RMK00295) | 訂單:2511DFD033/002 CG1 <生產備註> 事項如下 . 【目標寬度】鍍鋅出口目標寬度：914～916 mm（不保證） (RMK-E_CHIN) . 弓形度、 波高、 急峻度,每顆鋼捲皆須詳細記錄. (RMK00058) . 平板類,鍍鋅生產時SKIN PASS & T/L 請依據鍍鋅標準規定生產. (RMK00058) . 每二顆母鋼捲需切2M板量測急峻度,並記錄於外觀檢查記錄表內. (RMK00058) . 出口鋼捲盤捲後目視不允許有鼓起. (RMK00058) | 訂單:2511DFD033/002 CG2 <生產備註> 事項如下 . 【目標寬度】鍍鋅出口目標寬度：914～916 mm（不保證） (RMK-E_CHIN) . 弓形度、 波高、 急峻度,每顆鋼捲皆須詳細記錄. (RMK00058) . 平板類,鍍鋅生產時SKIN PASS & T/L 請依據鍍鋅標準規定生產. (RMK00058) . 每二顆母鋼捲需切2M板量測急峻度,並記錄於外觀檢查記錄表內. (RMK00058) . 出口鋼捲盤捲後目視不允許有鼓起. (RMK00058) | 訂單:2511DFD033/002 CC1 <生產備註> 事項如下 . 【分切】單捲限重:3.8噸~4.3噸，若有限重分切問題請與翰宇或玲翎聯絡 (RMK-E_CHIN) . 【目標寬度】鍍鋅出口目標寬度：914～916 mm（不保證） (RMK-E_CHIN) . 使用紙套筒請出口主操注意調整張力設定 背面標示要記得噴印. (RMK00058) . 每顆母鋼捲需切2M板量測急峻度,並記錄於報表內. (RMK00058) . 表面要求嚴格,不允許鋅痕,線痕,壓痕,樹皮(曾被訴賠)...等缺陷. (RMK00058) . 室內隔間用料2邊7MM以內允許輕微缺陷,如邊緣應變痕,點狀未著漆,亮痕… (RMK00058) . 1.本單若塗裝背面漆一律改為REVERSE COATING 例外訂單如下敘述 (RMK00163) . 2.例外訂單為R字頭超低光澤與PVDF (＞25μ)，背面漆可改 NATURE COATING，但搭配底漆避免遮蓋性不佳 (RMK00163) . ★品檢注意！JIS&CNS 訂單必須每滿50噸一定要再做一次TEST (RMK00259) | 訂單:2511DFD033/002 CC2 <生產備註> 事項如下 . 【分切】單捲限重:3.8噸~4.3噸，若有限重分切問題請與翰宇或玲翎聯絡 (RMK-E_CHIN) . 【目標寬度】鍍鋅出口目標寬度：914～916 mm（不保證） (RMK-E_CHIN) . 使用紙套筒請出口主操注意調整張力設定 背面標示要記得噴印. (RMK00058) . 每顆母鋼捲需切2M板量測急峻度,並記錄於報表內. (RMK00058) . 表面要求嚴格,不允許鋅痕,線痕,壓痕,樹皮(曾被訴賠)...等缺陷. (RMK00058) . 室內隔間用料2邊7MM以內允許輕微缺陷,如邊緣應變痕,點狀未著漆,亮痕… (RMK00058) . 1.本單若塗裝背面漆一律改為REVERSE COATING 例外訂單如下敘述 (RMK00163) . 2.例外訂單為R字頭超低光澤與PVDF (＞25μ)，背面漆可改 NATURE COATING，但搭配底漆避免遮蓋性不佳 (RMK00163) . ★品檢注意！JIS&CNS 訂單必須每滿50噸一定要再做一次TEST (RMK00259) | 訂單:2511DFD033/002 RCL 無 <生產備註> 事項 | 訂單:2511DFD033/002 CCPK 無 <生產備註> 事項 | 訂單:2511DFD033/002 CGQC <品檢備註> 事項如下 . 弓形度、 波高、 急峻度,每顆鋼捲皆須詳細記錄. (RMK00058) . 每二顆母鋼捲需切2M板量測急峻度,並記錄於外觀檢查記錄表內. (RMK00058) . 出口鋼捲盤捲後目視不允許有鼓起. (RMK00058) | 訂單:2511DFD033/002 CCQC <品檢備註> 事項如下 . 1.本單若塗裝背面漆一律改為REVERSE COATING 例外訂單如下敘述 (RMK00163) . 2.例外訂單為R字頭超低光澤與PVDF (＞25μ)，背面漆可改 NATURE COATING，但搭配底漆避免遮蓋性不佳 (RMK00163) . ★品檢注意！JIS&CNS 訂單必須每滿50噸一定要再做一次TEST (RMK00259) | 訂單:2511DFD033/002 TOL 無 <生產備註> 事項 | 【目標寬度】鍍鋅出口目標寬度：914～916 mm（不保證）^^/CR1/CR2/CG1/CG2/CC1/CC2/ <<.E_CHIN 2025/11/14 09:41.>> 【分切】單捲限重:3.8噸~4.3噸，若有限重分切問題請與翰宇或玲翎聯絡^^/CC1/CC2/ <<.E_CHIN 2025/11/14 09:42.>> | 訂單 2511DFD033/002 修改記錄如下: 20251113 08:18:26 (24025) 退火碼: >> S1, 用途碼: >> CIA007, 背面標示: >> C008, 訂單背面顏色(五碼): >> BW736, 背面漆膜厚: >> NOM, 背面漆塗漆型式幾塗幾烤: >> 1, 鉻酸鹽: >> Z, 訂單厚度: >> 0.426, 訂單重: >> 240, 重量容許率(下限): >> 10, 重量容許率(上限): >> 10, 訂單寬度: >> 912, 鍍製方式: >> BC, 鋼捲內徑: >> 508, 鋼捲下限重: >> 3.8, 鋼捲上限重: >> 4.1, 壓花條件碼: >> -, 表面花紋: >> R, 綠色識別碼: >> -, 印刷輥號: >> -, 產品代碼: >> PPGL, 皮膜碼: >> -, 單位別: >> M, 油品種類: >> Z, 塗油量: >> Z, 包裝代碼: >> S4 , 保護膜碼: >> -, 客戶試片取樣型式: >> -, 調質碼: >> S, 套筒碼: >> P , 規格: >> CGLC400-10, 製造標準: >> CNS, 表面處理劑種類: >> Z, 表面處理劑塗佈量: >> Z, 伸長率測試: >> N, 硬度測試碼: >> N, 抗拉強度測試: >> N, 降伏強度測試: >> N, 厚度變異: >> 0, 訂單正面顏色(五碼): >> LY130, 正面漆膜厚: >> 25, 正面漆塗漆型式幾塗幾烤: >> 2, 修邊碼: >> Y, 重量碼: >> AW, 鋼捲捲向: >> I, 鍍層碼: >> AZ70, 20251113 08:24:12 (24025) 鋼捲上限重: 4.1 >> 4.3, | *:
PPGL | 2511DFD033/003 | 1. 單捲限重檢核 (原料重:15~20, 分切困難:15.00~16.00,17.50~18.00, 單捲限重:2.50~3.00)(OFP00031)-{.不符.} | 1. 部分大陸料含B元素超過CNS規範管制，故請原料CNS規範之訂單不要配大陸料 (OFP00684)-{.不符.} | 1. 部分大陸料含B元素超過CNS規範管制，故請原料CNS規範之訂單不要配大陸料 (OFP00684)-{.不符.} | 訂單:2511DFD033/003 CPL <生產備註> 事項如下 . 除HGI/ HGL 訂單邊緣不噴油. 其餘皆側緣噴油 (RMK00285) . CNS AZ70 鍍層相當於 SYSCO AZ070 鍍層 (RMK00295) | 訂單:2511DFD033/003 CR1 <生產備註> 事項如下 . 【目標寬度】鍍鋅出口目標寬度：915～917 mm（不保證） (RMK-E_CHIN) . 完軋寬度超出管制值上限≦2mm時,冷軋繼續生產並填寫品質異常通報單給鍍鋅線,以便調整張力與板溫 (RMK00278) . CNS AZ70 鍍層相當於 SYSCO AZ070 鍍層 (RMK00295) | 訂單:2511DFD033/003 CR2 <生產備註> 事項如下 . 【目標寬度】鍍鋅出口目標寬度：915～917 mm（不保證） (RMK-E_CHIN) . 完軋寬度超出管制值上限≦2mm時,冷軋繼續生產並填寫品質異常通報單給鍍鋅線,以便調整張力與板溫 (RMK00278) . CNS AZ70 鍍層相當於 SYSCO AZ070 鍍層 (RMK00295) | 訂單:2511DFD033/003 CG1 <生產備註> 事項如下 . 【鍍鋅出口厚度管制】0.468～0.528 mm，若未達到請回饋TDCC (RMK-E_CHIN) . 【目標寬度】鍍鋅出口目標寬度：915～917 mm（不保證） (RMK-E_CHIN) . 弓形度、 波高、 急峻度,每顆鋼捲皆須詳細記錄. (RMK00058) . 平板類,鍍鋅生產時SKIN PASS & T/L 請依據鍍鋅標準規定生產. (RMK00058) . 每二顆母鋼捲需切2M板量測急峻度,並記錄於外觀檢查記錄表內. (RMK00058) . 出口鋼捲盤捲後目視不允許有鼓起. (RMK00058) | 訂單:2511DFD033/003 CG2 <生產備註> 事項如下 . 【鍍鋅出口厚度管制】0.468～0.528 mm，若未達到請回饋TDCC (RMK-E_CHIN) . 【目標寬度】鍍鋅出口目標寬度：915～917 mm（不保證） (RMK-E_CHIN) . 弓形度、 波高、 急峻度,每顆鋼捲皆須詳細記錄. (RMK00058) . 平板類,鍍鋅生產時SKIN PASS & T/L 請依據鍍鋅標準規定生產. (RMK00058) . 每二顆母鋼捲需切2M板量測急峻度,並記錄於外觀檢查記錄表內. (RMK00058) . 出口鋼捲盤捲後目視不允許有鼓起. (RMK00058) | 訂單:2511DFD033/003 CC1 <生產備註> 事項如下 . 【烤漆出口厚度管制】含漆厚度0.498mm以上，注意膜厚管制≧90％。若未達到請回饋TDCC (RMK-E_CHIN) . 【分切】單顆限重:2.5~3噸，單捲不可超過3噸，若有限重分切問題請與翰宇或玲翎聯絡 (RMK-E_CHIN) . 【目標寬度】鍍鋅出口目標寬度：915～917 mm（不保證） (RMK-E_CHIN) . 使用紙套筒請出口主操注意調整張力設定 背面標示要記得噴印. (RMK00058) . 每顆母鋼捲需切2M板量測急峻度,並記錄於報表內. (RMK00058) . 表面要求嚴格,不允許鋅痕,線痕,壓痕,樹皮(曾被訴賠)...等缺陷. (RMK00058) . 室內隔間用料2邊7MM以內允許輕微缺陷,如邊緣應變痕,點狀未著漆,亮痕… (RMK00058) . 1.本單若塗裝背面漆一律改為REVERSE COATING 例外訂單如下敘述 (RMK00163) . 2.例外訂單為R字頭超低光澤與PVDF (＞25μ)，背面漆可改 NATURE COATING，但搭配底漆避免遮蓋性不佳 (RMK00163) . ★品檢注意！JIS&CNS 訂單必須每滿50噸一定要再做一次TEST (RMK00259) . 【抽氣量】白色系在CC1生產時,FINISH抽氣量請設定250,如生產中發生色差b值異常升高,請股長再加大抽氣量因應 (RMK00560) | 訂單:2511DFD033/003 CC2 <生產備註> 事項如下 . 【烤漆出口厚度管制】含漆厚度0.498mm以上，注意膜厚管制≧90％。若未達到請回饋TDCC (RMK-E_CHIN) . 【分切】單顆限重:2.5~3噸，單捲不可超過3噸，若有限重分切問題請與翰宇或玲翎聯絡 (RMK-E_CHIN) . 【目標寬度】鍍鋅出口目標寬度：915～917 mm（不保證） (RMK-E_CHIN) . 使用紙套筒請出口主操注意調整張力設定 背面標示要記得噴印. (RMK00058) . 每顆母鋼捲需切2M板量測急峻度,並記錄於報表內. (RMK00058) . 表面要求嚴格,不允許鋅痕,線痕,壓痕,樹皮(曾被訴賠)...等缺陷. (RMK00058) . 室內隔間用料2邊7MM以內允許輕微缺陷,如邊緣應變痕,點狀未著漆,亮痕… (RMK00058) . 1.本單若塗裝背面漆一律改為REVERSE COATING 例外訂單如下敘述 (RMK00163) . 2.例外訂單為R字頭超低光澤與PVDF (＞25μ)，背面漆可改 NATURE COATING，但搭配底漆避免遮蓋性不佳 (RMK00163) . ★品檢注意！JIS&CNS 訂單必須每滿50噸一定要再做一次TEST (RMK00259) . 【抽氣量】白色系在CC1生產時,FINISH抽氣量請設定250,如生產中發生色差b值異常升高,請股長再加大抽氣量因應 (RMK00560) | 訂單:2511DFD033/003 RCL 無 <生產備註> 事項 | 訂單:2511DFD033/003 CCPK 無 <生產備註> 事項 | 訂單:2511DFD033/003 CGQC <品檢備註> 事項如下 . 弓形度、 波高、 急峻度,每顆鋼捲皆須詳細記錄. (RMK00058) . 每二顆母鋼捲需切2M板量測急峻度,並記錄於外觀檢查記錄表內. (RMK00058) . 出口鋼捲盤捲後目視不允許有鼓起. (RMK00058) | 訂單:2511DFD033/003 CCQC <品檢備註> 事項如下 . 1.本單若塗裝背面漆一律改為REVERSE COATING 例外訂單如下敘述 (RMK00163) . 2.例外訂單為R字頭超低光澤與PVDF (＞25μ)，背面漆可改 NATURE COATING，但搭配底漆避免遮蓋性不佳 (RMK00163) . ★品檢注意！JIS&CNS 訂單必須每滿50噸一定要再做一次TEST (RMK00259) | 訂單:2511DFD033/003 TOL 無 <生產備註> 事項 | 【目標寬度】鍍鋅出口目標寬度：915～917 mm（不保證）^^/CR1/CR2/CG1/CG2/CC1/CC2/^^ <<.E_CHIN 2025/11/14 09:57.>> 【分切】單顆限重:2.5~3噸，單捲不可超過3噸，若有限重分切問題請與翰宇或玲翎聯絡^^/CC1/CC2/ <<.E_CHIN 2025/11/14 09:59.>> 【烤漆出口厚度管制】含漆厚度0.498mm以上，注意膜厚管制≧90％。若未達到請回饋TDCC^^/CC1/CC2/ <<.E_CHIN 2025/11/14 10:08.>> 【鍍鋅出口厚度管制】0.468～0.528 mm，若未達到請回饋TDCC^^/CG1/CG2/ <<.E_CHIN 2025/11/14 10:07.>> | 訂單 2511DFD033/003 修改記錄如下: 20251113 08:18:29 (24025) 退火碼: >> S1, 用途碼: >> CIA007, 背面標示: >> C008, 訂單背面顏色(五碼): >> BW736, 背面漆膜厚: >> NOM, 背面漆塗漆型式幾塗幾烤: >> 1, 鉻酸鹽: >> Z, 訂單厚度: >> 0.476, 訂單重: >> 40, 重量容許率(下限): >> 10, 重量容許率(上限): >> 10, 訂單寬度: >> 912, 鍍製方式: >> BC, 鋼捲內徑: >> 508, 鋼捲下限重: >> 2.5, 鋼捲上限重: >> 3, 壓花條件碼: >> -, 表面花紋: >> R, 綠色識別碼: >> -, 印刷輥號: >> -, 產品代碼: >> PPGL, 皮膜碼: >> -, 單位別: >> M, 油品種類: >> Z, 塗油量: >> Z, 包裝代碼: >> S4 , 保護膜碼: >> -, 客戶試片取樣型式: >> -, 調質碼: >> S, 套筒碼: >> P , 規格: >> CGLC400-10, 製造標準: >> CNS, 表面處理劑種類: >> Z, 表面處理劑塗佈量: >> Z, 伸長率測試: >> N, 硬度測試碼: >> N, 抗拉強度測試: >> N, 降伏強度測試: >> N, 厚度變異: >> 0, 訂單正面顏色(五碼): >> LW517, 正面漆膜厚: >> 25, 正面漆塗漆型式幾塗幾烤: >> 2, 修邊碼: >> Y, 重量碼: >> AW, 鋼捲捲向: >> I, 鍍層碼: >> AZ70, | *:
PPGL | 2511DFD035/001 |  |  | 1. CQ CR厚度超過0.7MM後要注意CR1與CR2修邊寬度要確認 (OFP00157)-{.不符.} 2. 【提醒 審單人員】CR≧0.6 要於烤漆備註調降 PMT等相關。★KP抗塵PVDF不受此限 (OFP00509)-{.不符.} | 訂單:2511DFD035/001 CPL <生產備註> 事項如下 . 除HGI/ HGL 訂單邊緣不噴油. 其餘皆側緣噴油 (RMK00285) | 訂單:2511DFD035/001 CR1 無 <生產備註> 事項 | 訂單:2511DFD035/001 CR2 無 <生產備註> 事項 | 訂單:2511DFD035/001 CG1 <生產備註> 事項如下 . 【CIR030 冷藏展示櫃品質要求】板形管制同"各式門板...冷凍櫃"。特別注意！注意頭尾板形（弓形度）不符板形切勿流出 (RMK00626) | 訂單:2511DFD035/001 CG2 <生產備註> 事項如下 . 【CIR030 冷藏展示櫃品質要求】板形管制同"各式門板...冷凍櫃"。特別注意！注意頭尾板形（弓形度）不符板形切勿流出 (RMK00626) | 訂單:2511DFD035/001 CC1 <生產備註> 事項如下 . 【PMT】1.1.因為CR厚0.733 mm，TOP 標準PMT以237℃去計算 (RMK-E_CHIN) . 【疊放】出口每顆鋼捲貼紅色 " 禁止疊放 " 貼紙，如果有套桶S最多2層 (RMK-E_CHIN) . 【分切】玲翎曰：母鋼分切成三粒 (RMK-E_CHIN) . 1.本單若塗裝背面漆一律改為REVERSE COATING 例外訂單如下敘述 (RMK00163) . 2.例外訂單為R字頭超低光澤與PVDF (＞25μ)，背面漆可改 NATURE COATING，但搭配底漆避免遮蓋性不佳 (RMK00163) . 【抽氣量】白色系在CC1生產時,FINISH抽氣量請設定250,如生產中發生色差b值異常升高,請股長再加大抽氣量因應 (RMK00560) . 【PMT】1.2.CC2計算完後面漆每個ZONE 爐溫各降8℃為最終爐溫 (RMK00568) . 【PMT】1.3.CC2因爐溫各降8℃為最終爐溫，請股長於TEST時 確實量測板溫 (RMK00568) . 【PMT】1.4.若發現PMT不足，請上調ZONE溫度並回饋工程師 (RMK00568) . 【PMT】1.5.品檢注意！因標準PMT有下修請注意MEK測試 (RMK00568) . 【PMT】1.6.厚板少生產，請領班量測板溫並記錄之 (RMK00568) . 【CIR030 冷藏展示櫃品質要求】板形管制同"各式門板...冷凍櫃"。特別注意！注意頭尾板形（弓形度）不符板形切勿流出 (RMK00626) . 【冷凍展示櫃品質管制】訂單膜厚NOM 底漆≧80％，面漆≧80％。非 NOM 底漆≧80％，面漆≧90%，總 mass ≧90%。 (RMK00626) . 【冷凍展示櫃品質管制】TT≦4 TT，鉛筆≧2H（鑿痕），衝擊＆愛克森≧4，正面漆色差≦1.0，光澤依循標準，背面漆色差比照冰箱側板，MEK≧70 (RMK00626) | 訂單:2511DFD035/001 CC2 <生產備註> 事項如下 . 【PMT】1.1.因為CR厚0.733 mm，TOP 標準PMT以237℃去計算 (RMK-E_CHIN) . 【疊放】出口每顆鋼捲貼紅色 " 禁止疊放 " 貼紙，如果有套桶S最多2層 (RMK-E_CHIN) . 【分切】玲翎曰：母鋼分切成三粒 (RMK-E_CHIN) . 1.本單若塗裝背面漆一律改為REVERSE COATING 例外訂單如下敘述 (RMK00163) . 2.例外訂單為R字頭超低光澤與PVDF (＞25μ)，背面漆可改 NATURE COATING，但搭配底漆避免遮蓋性不佳 (RMK00163) . 【抽氣量】白色系在CC1生產時,FINISH抽氣量請設定250,如生產中發生色差b值異常升高,請股長再加大抽氣量因應 (RMK00560) . 【PMT】1.2.CC2計算完後面漆每個ZONE 爐溫各降8℃為最終爐溫 (RMK00568) . 【PMT】1.3.CC2因爐溫各降8℃為最終爐溫，請股長於TEST時 確實量測板溫 (RMK00568) . 【PMT】1.4.若發現PMT不足，請上調ZONE溫度並回饋工程師 (RMK00568) . 【PMT】1.5.品檢注意！因標準PMT有下修請注意MEK測試 (RMK00568) . 【PMT】1.6.厚板少生產，請領班量測板溫並記錄之 (RMK00568) . 【CIR030 冷藏展示櫃品質要求】板形管制同"各式門板...冷凍櫃"。特別注意！注意頭尾板形（弓形度）不符板形切勿流出 (RMK00626) . 【冷凍展示櫃品質管制】訂單膜厚NOM 底漆≧80％，面漆≧80％。非 NOM 底漆≧80％，面漆≧90%，總 mass ≧90%。 (RMK00626) . 【冷凍展示櫃品質管制】TT≦4 TT，鉛筆≧2H（鑿痕），衝擊＆愛克森≧4，正面漆色差≦1.0，光澤依循標準，背面漆色差比照冰箱側板，MEK≧70 (RMK00626) | 訂單:2511DFD035/001 RCL 無 <生產備註> 事項 | 訂單:2511DFD035/001 CCPK 無 <生產備註> 事項 | 訂單:2511DFD035/001 CGQC <品檢備註> 事項如下 . 【CIR030 冷藏展示櫃品質要求】板形管制同"各式門板...冷凍櫃"。特別注意！注意頭尾板形（弓形度）不符板形切勿流出 (RMK00626) | 訂單:2511DFD035/001 CCQC <品檢備註> 事項如下 . 【PMT】1.1.因為CR厚0.733 mm，TOP 標準PMT以237℃去計算 (RMK-E_CHIN) . 1.本單若塗裝背面漆一律改為REVERSE COATING 例外訂單如下敘述 (RMK00163) . 2.例外訂單為R字頭超低光澤與PVDF (＞25μ)，背面漆可改 NATURE COATING，但搭配底漆避免遮蓋性不佳 (RMK00163) . 【PMT】1.2.CC2計算完後面漆每個ZONE 爐溫各降8℃為最終爐溫 (RMK00568) . 【PMT】1.3.CC2因爐溫各降8℃為最終爐溫，請股長於TEST時 確實量測板溫 (RMK00568) . 【PMT】1.4.若發現PMT不足，請上調ZONE溫度並回饋工程師 (RMK00568) . 【PMT】1.5.品檢注意！因標準PMT有下修請注意MEK測試 (RMK00568) . 【PMT】1.6.厚板少生產，請領班量測板溫並記錄之 (RMK00568) . 【CIR030 冷藏展示櫃品質要求】板形管制同"各式門板...冷凍櫃"。特別注意！注意頭尾板形（弓形度）不符板形切勿流出 (RMK00626) . 【冷凍展示櫃品質管制】訂單膜厚NOM 底漆≧80％，面漆≧80％。非 NOM 底漆≧80％，面漆≧90%，總 mass ≧90%。 (RMK00626) . 【冷凍展示櫃品質管制】TT≦4 TT，鉛筆≧2H（鑿痕），衝擊＆愛克森≧4，正面漆色差≦1.0，光澤依循標準，背面漆色差比照冰箱側板，MEK≧70 (RMK00626) | 訂單:2511DFD035/001 TOL 無 <生產備註> 事項 | 【分切】玲翎曰：母鋼分切成三粒^^/CC1/CC2^^ <<.E_CHIN 2025/11/14 15:10.>> 【疊放】出口每顆鋼捲貼紅色 " 禁止疊放 " 貼紙，如果有套桶S最多2層^^/CC1/CC2/MKT/ <<.E_CHIN 2025/11/17 11:04.>> 【PMT】1.1.因為CR厚0.733 mm，TOP 標準PMT以237℃去計算^^/CC1/CC2/CCQC/^^ <<.E_CHIN 2025/11/14 15:10.>> | 訂單 2511DFD035/001 修改記錄如下: 20251113 09:00:45 (24025) 退火碼: >> S1, 用途碼: >> CIR030, 背面標示: >> C008, 訂單背面顏色(五碼): >> BW746, 背面漆膜厚: >> NOM, 背面漆塗漆型式幾塗幾烤: >> 1, 鉻酸鹽: >> Z, 訂單厚度: >> 0.726, 訂單重: >> 44, 重量容許率(下限): >> 10, 重量容許率(上限): >> 10, 訂單寬度: >> 1224, 鍍製方式: >> BC, 鋼捲內徑: >> 610, 鋼捲下限重: >> 5, 鋼捲上限重: >> 8, 壓花條件碼: >> -, 表面花紋: >> R, 綠色識別碼: >> -, 印刷輥號: >> -, 產品代碼: >> PPGL, 皮膜碼: >> -, 單位別: >> M, 油品種類: >> Z, 塗油量: >> Z, 包裝代碼: >> D4 , 保護膜碼: >> -, 客戶試片取樣型式: >> -, 調質碼: >> S, 套筒碼: >> E , 規格: >> CGLC-10, 製造標準: >> SYSCO, 表面處理劑種類: >> Z, 表面處理劑塗佈量: >> Z, 伸長率測試: >> N, 硬度測試碼: >> N, 抗拉強度測試: >> N, 降伏強度測試: >> N, 訂單正面顏色(五碼): >> 4W6A6, 正面漆膜厚: >> NOM, 正面漆塗漆型式幾塗幾烤: >> 2, 修邊碼: >> Y, 重量碼: >> AW, 鋼捲捲向: >> I, 鍍層碼: >> AZ070, | *: | [訂單訊息通知] 2025/11/17 10:58:31 AM 訂單訊息通知 (秦大維 >> 通知 >> Lynn Hsu) 訂單訊息 : 確認一下本單"冷藏展示櫃＆廣告板"要出品證嗎？
PPGL | 2511DFD035/002 | 1. 單捲限重檢核 (原料重:18.5~23.5, 分切困難:22.80~23.5, 單捲限重:3.80~4.50)(OFP00031)-{.不符.} |  | 1. 高光新增備註（適用非直立式包裝）：請出口每顆鋼捲貼紅色 " 禁止疊放 " 貼紙，如果有套桶S最多2層 (OFP00366)-{.不符.} | 訂單:2511DFD035/002 CPL <生產備註> 事項如下 . 除HGI/ HGL 訂單邊緣不噴油. 其餘皆側緣噴油 (RMK00285) | 訂單:2511DFD035/002 CR1 無 <生產備註> 事項 | 訂單:2511DFD035/002 CR2 無 <生產備註> 事項 | 訂單:2511DFD035/002 CG1 <生產備註> 事項如下 . 【CIR030 冷藏展示櫃品質要求】板形管制同"各式門板...冷凍櫃"。特別注意！注意頭尾板形（弓形度）不符板形切勿流出 (RMK00626) | 訂單:2511DFD035/002 CG2 <生產備註> 事項如下 . 【CIR030 冷藏展示櫃品質要求】板形管制同"各式門板...冷凍櫃"。特別注意！注意頭尾板形（弓形度）不符板形切勿流出 (RMK00626) | 訂單:2511DFD035/002 CC1 <生產備註> 事項如下 . 【分切】玲翎曰：限重3.8~4.5噸，若有分切問題請與業務聯絡。 (RMK-E_CHIN) . 此色為高光澤主操請注意捲起張力的提高查表 (RMK00122) . 1.本單若塗裝背面漆一律改為REVERSE COATING 例外訂單如下敘述 (RMK00163) . 2.例外訂單為R字頭超低光澤與PVDF (＞25μ)，背面漆可改 NATURE COATING，但搭配底漆避免遮蓋性不佳 (RMK00163) . 【抽氣量】白色系在CC1生產時,FINISH抽氣量請設定250,如生產中發生色差b值異常升高,請股長再加大抽氣量因應 (RMK00560) . 【CIR030 冷藏展示櫃品質要求】板形管制同"各式門板...冷凍櫃"。特別注意！注意頭尾板形（弓形度）不符板形切勿流出 (RMK00626) . 【冷凍展示櫃品質管制】訂單膜厚NOM 底漆≧80％，面漆≧80％。非 NOM 底漆≧80％，面漆≧90%，總 mass ≧90%。 (RMK00626) . 【冷凍展示櫃品質管制】TT≦4 TT，鉛筆≧2H（鑿痕），衝擊＆愛克森≧4，正面漆色差≦1.0，光澤依循標準，背面漆色差比照冰箱側板，MEK≧70 (RMK00626) . 【疊放】出口每顆鋼捲貼紅色 " 禁止疊放 " 貼紙，如果有套桶S最多2層 (RMK00732) | 訂單:2511DFD035/002 CC2 <生產備註> 事項如下 . 【分切】玲翎曰：限重3.8~4.5噸，若有分切問題請與業務聯絡。 (RMK-E_CHIN) . 此色為高光澤主操請注意捲起張力的提高查表 (RMK00122) . 1.本單若塗裝背面漆一律改為REVERSE COATING 例外訂單如下敘述 (RMK00163) . 2.例外訂單為R字頭超低光澤與PVDF (＞25μ)，背面漆可改 NATURE COATING，但搭配底漆避免遮蓋性不佳 (RMK00163) . 【抽氣量】白色系在CC1生產時,FINISH抽氣量請設定250,如生產中發生色差b值異常升高,請股長再加大抽氣量因應 (RMK00560) . 【CIR030 冷藏展示櫃品質要求】板形管制同"各式門板...冷凍櫃"。特別注意！注意頭尾板形（弓形度）不符板形切勿流出 (RMK00626) . 【冷凍展示櫃品質管制】訂單膜厚NOM 底漆≧80％，面漆≧80％。非 NOM 底漆≧80％，面漆≧90%，總 mass ≧90%。 (RMK00626) . 【冷凍展示櫃品質管制】TT≦4 TT，鉛筆≧2H（鑿痕），衝擊＆愛克森≧4，正面漆色差≦1.0，光澤依循標準，背面漆色差比照冰箱側板，MEK≧70 (RMK00626) . 【疊放】出口每顆鋼捲貼紅色 " 禁止疊放 " 貼紙，如果有套桶S最多2層 (RMK00732) | 訂單:2511DFD035/002 RCL 無 <生產備註> 事項 | 訂單:2511DFD035/002 CCPK 無 <生產備註> 事項 | 訂單:2511DFD035/002 CGQC <品檢備註> 事項如下 . 【CIR030 冷藏展示櫃品質要求】板形管制同"各式門板...冷凍櫃"。特別注意！注意頭尾板形（弓形度）不符板形切勿流出 (RMK00626) | 訂單:2511DFD035/002 CCQC <品檢備註> 事項如下 . 1.本單若塗裝背面漆一律改為REVERSE COATING 例外訂單如下敘述 (RMK00163) . 2.例外訂單為R字頭超低光澤與PVDF (＞25μ)，背面漆可改 NATURE COATING，但搭配底漆避免遮蓋性不佳 (RMK00163) . 【CIR030 冷藏展示櫃品質要求】板形管制同"各式門板...冷凍櫃"。特別注意！注意頭尾板形（弓形度）不符板形切勿流出 (RMK00626) . 【冷凍展示櫃品質管制】訂單膜厚NOM 底漆≧80％，面漆≧80％。非 NOM 底漆≧80％，面漆≧90%，總 mass ≧90%。 (RMK00626) . 【冷凍展示櫃品質管制】TT≦4 TT，鉛筆≧2H（鑿痕），衝擊＆愛克森≧4，正面漆色差≦1.0，光澤依循標準，背面漆色差比照冰箱側板，MEK≧70 (RMK00626) | 訂單:2511DFD035/002 TOL 無 <生產備註> 事項 | 【分切】玲翎曰：限重3.8~4.5噸，若有分切問題請與業務聯絡。^^/CC1/CC2/ <<.E_CHIN 2025/11/14 15:19.>> | 訂單 2511DFD035/002 修改記錄如下: 20251113 09:00:48 (24025) 退火碼: >> S1, 用途碼: >> CIR030, 背面標示: >> C008, 訂單背面顏色(五碼): >> BW746, 背面漆膜厚: >> NOM, 背面漆塗漆型式幾塗幾烤: >> 1, 鉻酸鹽: >> Z, 訂單厚度: >> 0.426, 訂單重: >> 22, 重量容許率(下限): >> 10, 重量容許率(上限): >> 10, 訂單寬度: >> 1219, 鍍製方式: >> BC, 鋼捲內徑: >> 508, 鋼捲下限重: >> 4, 鋼捲上限重: >> 4.5, 壓花條件碼: >> -, 表面花紋: >> R, 綠色識別碼: >> -, 印刷輥號: >> -, 產品代碼: >> PPGL, 皮膜碼: >> -, 單位別: >> M, 油品種類: >> Z, 塗油量: >> Z, 包裝代碼: >> D4 , 保護膜碼: >> -, 客戶試片取樣型式: >> -, 調質碼: >> S, 套筒碼: >> E , 規格: >> CGLC-10, 製造標準: >> SYSCO, 表面處理劑種類: >> Z, 表面處理劑塗佈量: >> Z, 伸長率測試: >> N, 硬度測試碼: >> N, 抗拉強度測試: >> N, 降伏強度測試: >> N, 訂單正面顏色(五碼): >> 4W5B6, 正面漆膜厚: >> NOM, 正面漆塗漆型式幾塗幾烤: >> 2, 修邊碼: >> Y, 重量碼: >> AW, 鋼捲捲向: >> I, 鍍層碼: >> AZ070, 20251117 15:05:18 (24025) 鋼捲下限重: 4 >> 3.8, | *: | [訂單訊息通知] 2025/11/14 下午 03:21:38 *** (秦大維 >> 通知 >> Lynn Hsu, Tim Chu, YuLung Kung, ChiaWei Chu, Sherry Shan, L.T. Liao, Eric Liu, B.S. Wan) 訊息 : 訂單分切 4～4.5噸但是備註：限重3.8~4.5噸--->請問哪個是對的？？？ [訂單訊息通知] 2025/11/14 下午 03:25:02 *** (秦大維 >> 通知 >> Lynn Hsu) 訊息 : 提醒！冷藏展示櫃與廣告板一般不需品證，本單確認要嗎？ [訂單訊息通知] 2025/11/17 10:58:31 AM 訂單訊息通知 (秦大維 >> 通知 >> Lynn Hsu) 訂單訊息 : 確認一下本單"冷藏展示櫃＆廣告板"要出品證嗎？ [訂單訊息通知] 2025/11/17 上午 10:59:14 *** (許玲翎 >> 通知 >> Winnie Chang, XinYi Wu, Edwy Chin) 訊息 : 請協助退回更改限重，謝謝。
PPGL | 2511DFD035/003 | 1. 單捲限重檢核 (原料重:18.5~23.5, 分切困難:22.80~23.5, 單捲限重:3.80~4.50)(OFP00031)-{.不符.} |  | 1. 高光新增備註（適用非直立式包裝）：請出口每顆鋼捲貼紅色 " 禁止疊放 " 貼紙，如果有套桶S最多2層 (OFP00366)-{.不符.} | 訂單:2511DFD035/003 CPL <生產備註> 事項如下 . 除HGI/ HGL 訂單邊緣不噴油. 其餘皆側緣噴油 (RMK00285) | 訂單:2511DFD035/003 CR1 無 <生產備註> 事項 | 訂單:2511DFD035/003 CR2 無 <生產備註> 事項 | 訂單:2511DFD035/003 CG1 <生產備註> 事項如下 . 【CIR030 冷藏展示櫃品質要求】板形管制同"各式門板...冷凍櫃"。特別注意！注意頭尾板形（弓形度）不符板形切勿流出 (RMK00626) | 訂單:2511DFD035/003 CG2 <生產備註> 事項如下 . 【CIR030 冷藏展示櫃品質要求】板形管制同"各式門板...冷凍櫃"。特別注意！注意頭尾板形（弓形度）不符板形切勿流出 (RMK00626) | 訂單:2511DFD035/003 CC1 <生產備註> 事項如下 . 【分切】玲翎曰：限重3.8~4.5噸，若有分切問題請與業務聯絡。 (RMK-E_CHIN) . 此色為高光澤主操請注意捲起張力的提高查表 (RMK00122) . 1.本單若塗裝背面漆一律改為REVERSE COATING 例外訂單如下敘述 (RMK00163) . 2.例外訂單為R字頭超低光澤與PVDF (＞25μ)，背面漆可改 NATURE COATING，但搭配底漆避免遮蓋性不佳 (RMK00163) . 【抽氣量】白色系在CC1生產時,FINISH抽氣量請設定250,如生產中發生色差b值異常升高,請股長再加大抽氣量因應 (RMK00560) . 【CIR030 冷藏展示櫃品質要求】板形管制同"各式門板...冷凍櫃"。特別注意！注意頭尾板形（弓形度）不符板形切勿流出 (RMK00626) . 【冷凍展示櫃品質管制】訂單膜厚NOM 底漆≧80％，面漆≧80％。非 NOM 底漆≧80％，面漆≧90%，總 mass ≧90%。 (RMK00626) . 【冷凍展示櫃品質管制】TT≦4 TT，鉛筆≧2H（鑿痕），衝擊＆愛克森≧4，正面漆色差≦1.0，光澤依循標準，背面漆色差比照冰箱側板，MEK≧70 (RMK00626) . 【疊放】出口每顆鋼捲貼紅色 " 禁止疊放 " 貼紙，如果有套桶S最多2層 (RMK00732) | 訂單:2511DFD035/003 CC2 <生產備註> 事項如下 . 【分切】玲翎曰：限重3.8~4.5噸，若有分切問題請與業務聯絡。 (RMK-E_CHIN) . 此色為高光澤主操請注意捲起張力的提高查表 (RMK00122) . 1.本單若塗裝背面漆一律改為REVERSE COATING 例外訂單如下敘述 (RMK00163) . 2.例外訂單為R字頭超低光澤與PVDF (＞25μ)，背面漆可改 NATURE COATING，但搭配底漆避免遮蓋性不佳 (RMK00163) . 【抽氣量】白色系在CC1生產時,FINISH抽氣量請設定250,如生產中發生色差b值異常升高,請股長再加大抽氣量因應 (RMK00560) . 【CIR030 冷藏展示櫃品質要求】板形管制同"各式門板...冷凍櫃"。特別注意！注意頭尾板形（弓形度）不符板形切勿流出 (RMK00626) . 【冷凍展示櫃品質管制】訂單膜厚NOM 底漆≧80％，面漆≧80％。非 NOM 底漆≧80％，面漆≧90%，總 mass ≧90%。 (RMK00626) . 【冷凍展示櫃品質管制】TT≦4 TT，鉛筆≧2H（鑿痕），衝擊＆愛克森≧4，正面漆色差≦1.0，光澤依循標準，背面漆色差比照冰箱側板，MEK≧70 (RMK00626) . 【疊放】出口每顆鋼捲貼紅色 " 禁止疊放 " 貼紙，如果有套桶S最多2層 (RMK00732) | 訂單:2511DFD035/003 RCL 無 <生產備註> 事項 | 訂單:2511DFD035/003 CCPK 無 <生產備註> 事項 | 訂單:2511DFD035/003 CGQC <品檢備註> 事項如下 . 【CIR030 冷藏展示櫃品質要求】板形管制同"各式門板...冷凍櫃"。特別注意！注意頭尾板形（弓形度）不符板形切勿流出 (RMK00626) | 訂單:2511DFD035/003 CCQC <品檢備註> 事項如下 . 1.本單若塗裝背面漆一律改為REVERSE COATING 例外訂單如下敘述 (RMK00163) . 2.例外訂單為R字頭超低光澤與PVDF (＞25μ)，背面漆可改 NATURE COATING，但搭配底漆避免遮蓋性不佳 (RMK00163) . 【CIR030 冷藏展示櫃品質要求】板形管制同"各式門板...冷凍櫃"。特別注意！注意頭尾板形（弓形度）不符板形切勿流出 (RMK00626) . 【冷凍展示櫃品質管制】訂單膜厚NOM 底漆≧80％，面漆≧80％。非 NOM 底漆≧80％，面漆≧90%，總 mass ≧90%。 (RMK00626) . 【冷凍展示櫃品質管制】TT≦4 TT，鉛筆≧2H（鑿痕），衝擊＆愛克森≧4，正面漆色差≦1.0，光澤依循標準，背面漆色差比照冰箱側板，MEK≧70 (RMK00626) | 訂單:2511DFD035/003 TOL 無 <生產備註> 事項 | 【分切】玲翎曰：限重3.8~4.5噸，若有分切問題請與業務聯絡。^^/CC1/CC2/^^ <<.E_CHIN 2025/11/18 11:04.>> | 訂單 2511DFD035/003 修改記錄如下: 20251113 09:00:51 (24025) 退火碼: >> S1, 用途碼: >> CIR030, 背面標示: >> C008, 訂單背面顏色(五碼): >> BW746, 背面漆膜厚: >> NOM, 背面漆塗漆型式幾塗幾烤: >> 1, 鉻酸鹽: >> Z, 訂單厚度: >> 0.476, 訂單重: >> 22, 重量容許率(下限): >> 10, 重量容許率(上限): >> 10, 訂單寬度: >> 1219, 鍍製方式: >> BC, 鋼捲內徑: >> 508, 鋼捲下限重: >> 4, 鋼捲上限重: >> 4.5, 壓花條件碼: >> -, 表面花紋: >> R, 綠色識別碼: >> -, 印刷輥號: >> -, 產品代碼: >> PPGL, 皮膜碼: >> -, 單位別: >> M, 油品種類: >> Z, 塗油量: >> Z, 包裝代碼: >> D4 , 保護膜碼: >> -, 客戶試片取樣型式: >> -, 調質碼: >> S, 套筒碼: >> E , 規格: >> CGLC-10, 製造標準: >> SYSCO, 表面處理劑種類: >> Z, 表面處理劑塗佈量: >> Z, 伸長率測試: >> N, 硬度測試碼: >> N, 抗拉強度測試: >> N, 降伏強度測試: >> N, 訂單正面顏色(五碼): >> 4W5B6, 正面漆膜厚: >> NOM, 正面漆塗漆型式幾塗幾烤: >> 2, 修邊碼: >> Y, 重量碼: >> AW, 鋼捲捲向: >> I, 鍍層碼: >> AZ070, 20251117 15:05:31 (24025) 鋼捲下限重: 4 >> 3.8, | *: | [訂單訊息通知] 2025/11/17 10:58:31 AM 訂單訊息通知 (秦大維 >> 通知 >> Lynn Hsu) 訂單訊息 : 確認一下本單"冷藏展示櫃＆廣告板"要出品證嗎？