PPGL | 2511DFD035/004 |  |  | 1. CQ CR厚度超過0.7MM後要注意CR1與CR2修邊寬度要確認 (OFP00157)-{.不符.} 2. 高光新增備註（適用非直立式包裝）：請出口每顆鋼捲貼紅色 " 禁止疊放 " 貼紙，如果有套桶S最多2層 (OFP00366)-{.不符.} 3. 【提醒 審單人員】CR≧0.6 要於烤漆備註調降 PMT等相關。★KP抗塵PVDF不受此限 (OFP00509)-{.不符.} | 訂單:2511DFD035/004 CPL <生產備註> 事項如下 . 除HGI/ HGL 訂單邊緣不噴油. 其餘皆側緣噴油 (RMK00285) | 訂單:2511DFD035/004 CR1 無 <生產備註> 事項 | 訂單:2511DFD035/004 CR2 無 <生產備註> 事項 | 訂單:2511DFD035/004 CG1 <生產備註> 事項如下 . 【CIR030 冷藏展示櫃品質要求】板形管制同"各式門板...冷凍櫃"。特別注意！注意頭尾板形（弓形度）不符板形切勿流出 (RMK00626) | 訂單:2511DFD035/004 CG2 <生產備註> 事項如下 . 【CIR030 冷藏展示櫃品質要求】板形管制同"各式門板...冷凍櫃"。特別注意！注意頭尾板形（弓形度）不符板形切勿流出 (RMK00626) | 訂單:2511DFD035/004 CC1 <生產備註> 事項如下 . 【PMT】1.1.因為CR厚0.733 mm，TOP 標準PMT以237℃去計算 (RMK-E_CHIN) . 【分切】玲翎曰：母鋼分切成三粒 (RMK-E_CHIN) . 此色為高光澤主操請注意捲起張力的提高查表 (RMK00122) . 1.本單若塗裝背面漆一律改為REVERSE COATING 例外訂單如下敘述 (RMK00163) . 2.例外訂單為R字頭超低光澤與PVDF (＞25μ)，背面漆可改 NATURE COATING，但搭配底漆避免遮蓋性不佳 (RMK00163) . 【抽氣量】白色系在CC1生產時,FINISH抽氣量請設定250,如生產中發生色差b值異常升高,請股長再加大抽氣量因應 (RMK00560) . 【PMT】1.2.CC2計算完後面漆每個ZONE 爐溫各降8℃為最終爐溫 (RMK00568) . 【PMT】1.3.CC2因爐溫各降8℃為最終爐溫，請股長於TEST時 確實量測板溫 (RMK00568) . 【PMT】1.4.若發現PMT不足，請上調ZONE溫度並回饋工程師 (RMK00568) . 【PMT】1.5.品檢注意！因標準PMT有下修請注意MEK測試 (RMK00568) . 【PMT】1.6.厚板少生產，請領班量測板溫並記錄之 (RMK00568) . 【CIR030 冷藏展示櫃品質要求】板形管制同"各式門板...冷凍櫃"。特別注意！注意頭尾板形（弓形度）不符板形切勿流出 (RMK00626) . 【冷凍展示櫃品質管制】訂單膜厚NOM 底漆≧80％，面漆≧80％。非 NOM 底漆≧80％，面漆≧90%，總 mass ≧90%。 (RMK00626) . 【冷凍展示櫃品質管制】TT≦4 TT，鉛筆≧2H（鑿痕），衝擊＆愛克森≧4，正面漆色差≦1.0，光澤依循標準，背面漆色差比照冰箱側板，MEK≧70 (RMK00626) . 【疊放】出口每顆鋼捲貼紅色 " 禁止疊放 " 貼紙，如果有套桶S最多2層 (RMK00732) | 訂單:2511DFD035/004 CC2 <生產備註> 事項如下 . 【PMT】1.1.因為CR厚0.733 mm，TOP 標準PMT以237℃去計算 (RMK-E_CHIN) . 【分切】玲翎曰：母鋼分切成三粒 (RMK-E_CHIN) . 此色為高光澤主操請注意捲起張力的提高查表 (RMK00122) . 1.本單若塗裝背面漆一律改為REVERSE COATING 例外訂單如下敘述 (RMK00163) . 2.例外訂單為R字頭超低光澤與PVDF (＞25μ)，背面漆可改 NATURE COATING，但搭配底漆避免遮蓋性不佳 (RMK00163) . 【抽氣量】白色系在CC1生產時,FINISH抽氣量請設定250,如生產中發生色差b值異常升高,請股長再加大抽氣量因應 (RMK00560) . 【PMT】1.2.CC2計算完後面漆每個ZONE 爐溫各降8℃為最終爐溫 (RMK00568) . 【PMT】1.3.CC2因爐溫各降8℃為最終爐溫，請股長於TEST時 確實量測板溫 (RMK00568) . 【PMT】1.4.若發現PMT不足，請上調ZONE溫度並回饋工程師 (RMK00568) . 【PMT】1.5.品檢注意！因標準PMT有下修請注意MEK測試 (RMK00568) . 【PMT】1.6.厚板少生產，請領班量測板溫並記錄之 (RMK00568) . 【CIR030 冷藏展示櫃品質要求】板形管制同"各式門板...冷凍櫃"。特別注意！注意頭尾板形（弓形度）不符板形切勿流出 (RMK00626) . 【冷凍展示櫃品質管制】訂單膜厚NOM 底漆≧80％，面漆≧80％。非 NOM 底漆≧80％，面漆≧90%，總 mass ≧90%。 (RMK00626) . 【冷凍展示櫃品質管制】TT≦4 TT，鉛筆≧2H（鑿痕），衝擊＆愛克森≧4，正面漆色差≦1.0，光澤依循標準，背面漆色差比照冰箱側板，MEK≧70 (RMK00626) . 【疊放】出口每顆鋼捲貼紅色 " 禁止疊放 " 貼紙，如果有套桶S最多2層 (RMK00732) | 訂單:2511DFD035/004 RCL 無 <生產備註> 事項 | 訂單:2511DFD035/004 CCPK 無 <生產備註> 事項 | 訂單:2511DFD035/004 CGQC <品檢備註> 事項如下 . 【CIR030 冷藏展示櫃品質要求】板形管制同"各式門板...冷凍櫃"。特別注意！注意頭尾板形（弓形度）不符板形切勿流出 (RMK00626) | 訂單:2511DFD035/004 CCQC <品檢備註> 事項如下 . 【PMT】1.1.因為CR厚0.733 mm，TOP 標準PMT以237℃去計算 (RMK-E_CHIN) . 1.本單若塗裝背面漆一律改為REVERSE COATING 例外訂單如下敘述 (RMK00163) . 2.例外訂單為R字頭超低光澤與PVDF (＞25μ)，背面漆可改 NATURE COATING，但搭配底漆避免遮蓋性不佳 (RMK00163) . 【PMT】1.2.CC2計算完後面漆每個ZONE 爐溫各降8℃為最終爐溫 (RMK00568) . 【PMT】1.3.CC2因爐溫各降8℃為最終爐溫，請股長於TEST時 確實量測板溫 (RMK00568) . 【PMT】1.4.若發現PMT不足，請上調ZONE溫度並回饋工程師 (RMK00568) . 【PMT】1.5.品檢注意！因標準PMT有下修請注意MEK測試 (RMK00568) . 【PMT】1.6.厚板少生產，請領班量測板溫並記錄之 (RMK00568) . 【CIR030 冷藏展示櫃品質要求】板形管制同"各式門板...冷凍櫃"。特別注意！注意頭尾板形（弓形度）不符板形切勿流出 (RMK00626) . 【冷凍展示櫃品質管制】訂單膜厚NOM 底漆≧80％，面漆≧80％。非 NOM 底漆≧80％，面漆≧90%，總 mass ≧90%。 (RMK00626) . 【冷凍展示櫃品質管制】TT≦4 TT，鉛筆≧2H（鑿痕），衝擊＆愛克森≧4，正面漆色差≦1.0，光澤依循標準，背面漆色差比照冰箱側板，MEK≧70 (RMK00626) | 訂單:2511DFD035/004 TOL 無 <生產備註> 事項 | 【分切】玲翎曰：母鋼分切成三粒^^/CC1/CC2/^^ <<.E_CHIN 2025/11/17 11:48.>> 【PMT】1.1.因為CR厚0.733 mm，TOP 標準PMT以237℃去計算^^/CC1/CC2/CCQC/^^ <<.E_CHIN 2025/11/17 11:48.>> | 訂單 2511DFD035/004 修改記錄如下: 20251113 09:00:54 (24025) 退火碼: >> S1, 用途碼: >> CIR030, 背面標示: >> C008, 訂單背面顏色(五碼): >> BW746, 背面漆膜厚: >> NOM, 背面漆塗漆型式幾塗幾烤: >> 1, 鉻酸鹽: >> Z, 訂單厚度: >> 0.726, 訂單重: >> 22, 重量容許率(下限): >> 10, 重量容許率(上限): >> 10, 訂單寬度: >> 1224, 鍍製方式: >> BC, 鋼捲內徑: >> 610, 鋼捲下限重: >> 4, 鋼捲上限重: >> 4.5, 壓花條件碼: >> -, 表面花紋: >> R, 綠色識別碼: >> -, 印刷輥號: >> -, 產品代碼: >> PPGL, 皮膜碼: >> -, 單位別: >> M, 油品種類: >> Z, 塗油量: >> Z, 包裝代碼: >> D4 , 保護膜碼: >> -, 客戶試片取樣型式: >> -, 調質碼: >> S, 套筒碼: >> E , 規格: >> CGLC-10, 製造標準: >> SYSCO, 表面處理劑種類: >> Z, 表面處理劑塗佈量: >> Z, 伸長率測試: >> N, 硬度測試碼: >> N, 抗拉強度測試: >> N, 降伏強度測試: >> N, 訂單正面顏色(五碼): >> 4W5B6, 正面漆膜厚: >> NOM, 正面漆塗漆型式幾塗幾烤: >> 2, 修邊碼: >> Y, 重量碼: >> AW, 鋼捲捲向: >> I, 鍍層碼: >> AZ070, 20251114 09:28:39 (24025) 鋼捲下限重: 4 >> 5, 鋼捲上限重: 4.5 >> 8, | *: | [訂單訊息通知] 2025/11/17 10:58:31 AM 訂單訊息通知 (秦大維 >> 通知 >> Lynn Hsu) 訂單訊息 : 確認一下本單"冷藏展示櫃＆廣告板"要出品證嗎？
PPGL | 2511DFD035/005 | 1. ●依旭台背面（正面漆塗料）發泡黏著性不佳（CC250503），要確認背面是否要發泡● (OFP00739)-{.不符.} |  | 1. ●依旭台背面（正面漆塗料）發泡黏著性不佳（CC250503），要確認背面是否要發泡● (OFP00739)-{.不符.} | 訂單:2511DFD035/005 CPL <生產備註> 事項如下 . 除HGI/ HGL 訂單邊緣不噴油. 其餘皆側緣噴油 (RMK00285) | 訂單:2511DFD035/005 CR1 無 <生產備註> 事項 | 訂單:2511DFD035/005 CR2 無 <生產備註> 事項 | 訂單:2511DFD035/005 CG1 <生產備註> 事項如下 . 本單於烤漆正背面都塗裝正面漆，因此鍍鋅請管制背面表面品質比照正面 (RMK00363) | 訂單:2511DFD035/005 CG2 <生產備註> 事項如下 . 本單於烤漆正背面都塗裝正面漆，因此鍍鋅請管制背面表面品質比照正面 (RMK00363) | 訂單:2511DFD035/005 CC1 <生產備註> 事項如下 . 【分切】玲翎曰：母鋼分切成四粒 (RMK-E_CHIN) . 1.本單若塗裝背面漆一律改為REVERSE COATING 例外訂單如下敘述 (RMK00163) . 2.例外訂單為R字頭超低光澤與PVDF (＞25μ)，背面漆可改 NATURE COATING，但搭配底漆避免遮蓋性不佳 (RMK00163) | 訂單:2511DFD035/005 CC2 <生產備註> 事項如下 . 【分切】玲翎曰：母鋼分切成四粒 (RMK-E_CHIN) . 1.本單若塗裝背面漆一律改為REVERSE COATING 例外訂單如下敘述 (RMK00163) . 2.例外訂單為R字頭超低光澤與PVDF (＞25μ)，背面漆可改 NATURE COATING，但搭配底漆避免遮蓋性不佳 (RMK00163) | 訂單:2511DFD035/005 RCL 無 <生產備註> 事項 | 訂單:2511DFD035/005 CCPK 無 <生產備註> 事項 | 訂單:2511DFD035/005 CGQC <品檢備註> 事項如下 . 本單於烤漆正背面都塗裝正面漆，因此鍍鋅請管制背面表面品質比照正面 (RMK00363) | 訂單:2511DFD035/005 CCQC <品檢備註> 事項如下 . 1.本單若塗裝背面漆一律改為REVERSE COATING 例外訂單如下敘述 (RMK00163) . 2.例外訂單為R字頭超低光澤與PVDF (＞25μ)，背面漆可改 NATURE COATING，但搭配底漆避免遮蓋性不佳 (RMK00163) | 訂單:2511DFD035/005 TOL 無 <生產備註> 事項 | 【分切】玲翎曰：母鋼分切成四粒^^/CC1/CC2/^^ <<.E_CHIN 2025/11/17 11:56.>> | 訂單 2511DFD035/005 修改記錄如下: 20251113 09:00:57 (24025) 退火碼: >> S1, 用途碼: >> COA007, 背面標示: >> C008, 訂單背面顏色(五碼): >> 6Y9A8, 背面漆膜厚: >> 18, 背面漆塗漆型式幾塗幾烤: >> 2, 鉻酸鹽: >> Z, 訂單厚度: >> 0.576, 訂單重: >> 30, 重量容許率(下限): >> 10, 重量容許率(上限): >> 10, 訂單寬度: >> 1219, 鍍製方式: >> BC, 鋼捲內徑: >> 508, 鋼捲下限重: >> 3, 鋼捲上限重: >> 6, 壓花條件碼: >> -, 表面花紋: >> R, 綠色識別碼: >> -, 印刷輥號: >> -, 產品代碼: >> PPGL, 皮膜碼: >> -, 單位別: >> M, 油品種類: >> Z, 塗油量: >> Z, 包裝代碼: >> D4 , 保護膜碼: >> -, 客戶試片取樣型式: >> -, 調質碼: >> S, 套筒碼: >> E , 規格: >> CGLC-10, 製造標準: >> SYSCO, 表面處理劑種類: >> Z, 表面處理劑塗佈量: >> Z, 伸長率測試: >> N, 硬度測試碼: >> N, 抗拉強度測試: >> N, 降伏強度測試: >> N, 訂單正面顏色(五碼): >> 6Y9A8, 正面漆膜厚: >> 18, 正面漆塗漆型式幾塗幾烤: >> 2, 修邊碼: >> Y, 重量碼: >> AW, 鋼捲捲向: >> I, 鍍層碼: >> AZ070, | *: | [訂單訊息通知] 2025/11/17 10:58:31 AM 訂單訊息通知 (秦大維 >> 通知 >> Lynn Hsu) 訂單訊息 : 確認一下本單"冷藏展示櫃＆廣告板"要出品證嗎？
PPSUS | 2511DFD038/001 |  |  | 1. PPSUS&PPAL 單位長度(M/T)要自己算完後修改 SOP內容。RD洗衣機外殼用可用 -0.04～0 去算 (OFP00649)-{.不符.} | 訂單:2511DFD038/001 CPL 無 <生產備註> 事項 | 訂單:2511DFD038/001 CR1 無 <生產備註> 事項 | 訂單:2511DFD038/001 CR2 無 <生產備註> 事項 | 訂單:2511DFD038/001 CG1 無 <生產備註> 事項 | 訂單:2511DFD038/001 CG2 無 <生產備註> 事項 | 訂單:2511DFD038/001 CC1 <生產備註> 事項如下 . 1.入口板厚以平凸分釐卡量測,其W/D距板邊10mm處量測 (RMK00619) . 2.入口急峻度≦0.7%，毛邊(雙平頭分釐卡)≦30μm(一定要落實記錄，以作為品質追蹤依據) (RMK00619) . 3.出/入口鼓起≦0.5mm超出管制規格請TSD送RCL確認板形 (RMK00619) . 4.前處理皮膜Si=14±5 mg/m2於CC2品檢室Twin-X:NRC350-Si(SUS304)檢測 (RMK00619) . 5.其餘品質管制若無特別註明，則以對應的烤漆產品用途管制 (RMK00619) . 6.【捲取+套桶】出口一律 STAGGER 捲取，並使用比訂單寬度"加寬"的套桶（一般為"P"，超低光澤與印刷為"S"） (RMK00619) | 訂單:2511DFD038/001 CC2 <生產備註> 事項如下 . 1.入口板厚以平凸分釐卡量測,其W/D距板邊10mm處量測 (RMK00619) . 2.入口急峻度≦0.7%，毛邊(雙平頭分釐卡)≦30μm(一定要落實記錄，以作為品質追蹤依據) (RMK00619) . 3.出/入口鼓起≦0.5mm超出管制規格請TSD送RCL確認板形 (RMK00619) . 4.前處理皮膜Si=14±5 mg/m2於CC2品檢室Twin-X:NRC350-Si(SUS304)檢測 (RMK00619) . 5.其餘品質管制若無特別註明，則以對應的烤漆產品用途管制 (RMK00619) . 6.【捲取+套桶】出口一律 STAGGER 捲取，並使用比訂單寬度"加寬"的套桶（一般為"P"，超低光澤與印刷為"S"） (RMK00619) | 訂單:2511DFD038/001 RCL 無 <生產備註> 事項 | 訂單:2511DFD038/001 CCPK 無 <生產備註> 事項 | 訂單:2511DFD038/001 CGQC 無 <品檢備註> 事項 | 訂單:2511DFD038/001 CCQC <品檢備註> 事項如下 . 1.入口板厚以平凸分釐卡量測,其W/D距板邊10mm處量測 (RMK00619) . 2.入口急峻度≦0.7%，毛邊(雙平頭分釐卡)≦30μm(一定要落實記錄，以作為品質追蹤依據) (RMK00619) . 3.出/入口鼓起≦0.5mm超出管制規格請TSD送RCL確認板形 (RMK00619) . 4.前處理皮膜Si=14±5 mg/m2於CC2品檢室Twin-X:NRC350-Si(SUS304)檢測 (RMK00619) . 5.其餘品質管制若無特別註明，則以對應的烤漆產品用途管制 (RMK00619) . 6.【捲取+套桶】出口一律 STAGGER 捲取，並使用比訂單寬度"加寬"的套桶（一般為"P"，超低光澤與印刷為"S"） (RMK00619) | 訂單:2511DFD038/001 TOL 無 <生產備註> 事項 |  | 訂單 2511DFD038/001 修改記錄如下: 20251113 11:17:56 (22030) 退火碼: >> S1, 用途碼: >> CIA008, 背面標示: >> C989, 訂單背面顏色(五碼): >> BW73Y, 背面漆膜厚: >> 12.5, 背面漆塗漆型式幾塗幾烤: >> 2, 鉻酸鹽: >> Z, 訂單厚度: >> 0.46, 訂單重: >> 75, 重量容許率(下限): >> 10, 重量容許率(上限): >> 10, 訂單寬度: >> 914, 鍍製方式: >> BC, 鋼捲內徑: >> 508, 鋼捲下限重: >> 3, 鋼捲上限重: >> 5, 壓花條件碼: >> -, 表面花紋: >> -, 綠色識別碼: >> -, 印刷輥號: >> -, 產品代碼: >> PPSUS, 皮膜碼: >> -, 單位別: >> M, 油品種類: >> Z, 塗油量: >> Z, 包裝代碼: >> A3 , 保護膜碼: >> -, 客戶試片取樣型式: >> -, 調質碼: >> S, 套筒碼: >> P , 規格: >> CSUS304-20, 製造標準: >> SYSCO, 表面處理劑種類: >> Z, 表面處理劑塗佈量: >> Z, 伸長率測試: >> N, 硬度測試碼: >> N, 抗拉強度測試: >> N, 降伏強度測試: >> N, 厚度變異: >> 0, 訂單正面顏色(五碼): >> 1C460, 正面漆膜厚: >> 25, 正面漆塗漆型式幾塗幾烤: >> 2, 修邊碼: >> Y, 重量碼: >> AW, 鋼捲捲向: >> I, 鍍層碼: >> -, | *:
PPSUS | 2511DFD038/002 |  |  | 1. PPSUS&PPAL 單位長度(M/T)要自己算完後修改 SOP內容。RD洗衣機外殼用可用 -0.04～0 去算 (OFP00649)-{.不符.} | 訂單:2511DFD038/002 CPL 無 <生產備註> 事項 | 訂單:2511DFD038/002 CR1 無 <生產備註> 事項 | 訂單:2511DFD038/002 CR2 無 <生產備註> 事項 | 訂單:2511DFD038/002 CG1 <生產備註> 事項如下 . 瓦形屋頂用 注意鍍層控制範圍：min=標準值，Max=標準值+30 (RMK00103) . 因成形性需求故鍍層量有上限管制，排程變換前後一顆分切請U3暫留，待產線確認鍍層量後再行處置。 (RMK00103) | 訂單:2511DFD038/002 CG2 <生產備註> 事項如下 . 瓦形屋頂用 注意鍍層控制範圍：min=標準值，Max=標準值+30 (RMK00103) . 因成形性需求故鍍層量有上限管制，排程變換前後一顆分切請U3暫留，待產線確認鍍層量後再行處置。 (RMK00103) | 訂單:2511DFD038/002 CC1 <生產備註> 事項如下 . 超低光澤產品,色差計塗佈量依據5+20U為基準。RYF89 以5+22U為基準。 (RMK00103) . 請出口人員貼上"請勿堆疊"紅色標簽. (RMK00103) . R字頭色碼因色差對膜厚極其敏感，MASS目標102%~115%之間. (RMK00103) . R字頭色碼塗佈量須在20U以上,不然會有白色點狀(繩紋),已被客戶訴賠. (RMK00103) . 捲起單位張力請加大至 5.5（有另行備註要求張力設定時，依另行備註需求設定）） (RMK00103) . 1.入口板厚以平凸分釐卡量測,其W/D距板邊10mm處量測 (RMK00619) . 2.入口急峻度≦0.7%，毛邊(雙平頭分釐卡)≦30μm(一定要落實記錄，以作為品質追蹤依據) (RMK00619) . 3.出/入口鼓起≦0.5mm超出管制規格請TSD送RCL確認板形 (RMK00619) . 4.前處理皮膜Si=14±5 mg/m2於CC2品檢室Twin-X:NRC350-Si(SUS304)檢測 (RMK00619) . 5.其餘品質管制若無特別註明，則以對應的烤漆產品用途管制 (RMK00619) . 6.【捲取+套桶】出口一律 STAGGER 捲取，並使用比訂單寬度"加寬"的套桶（一般為"P"，超低光澤與印刷為"S"） (RMK00619) | 訂單:2511DFD038/002 CC2 <生產備註> 事項如下 . 超低光澤產品,色差計塗佈量依據5+20U為基準。RYF89 以5+22U為基準。 (RMK00103) . 請出口人員貼上"請勿堆疊"紅色標簽. (RMK00103) . R字頭色碼因色差對膜厚極其敏感，MASS目標102%~115%之間. (RMK00103) . R字頭色碼塗佈量須在20U以上,不然會有白色點狀(繩紋),已被客戶訴賠. (RMK00103) . 1.入口板厚以平凸分釐卡量測,其W/D距板邊10mm處量測 (RMK00619) . 2.入口急峻度≦0.7%，毛邊(雙平頭分釐卡)≦30μm(一定要落實記錄，以作為品質追蹤依據) (RMK00619) . 3.出/入口鼓起≦0.5mm超出管制規格請TSD送RCL確認板形 (RMK00619) . 4.前處理皮膜Si=14±5 mg/m2於CC2品檢室Twin-X:NRC350-Si(SUS304)檢測 (RMK00619) . 5.其餘品質管制若無特別註明，則以對應的烤漆產品用途管制 (RMK00619) . 6.【捲取+套桶】出口一律 STAGGER 捲取，並使用比訂單寬度"加寬"的套桶（一般為"P"，超低光澤與印刷為"S"） (RMK00619) | 訂單:2511DFD038/002 RCL 無 <生產備註> 事項 | 訂單:2511DFD038/002 CCPK 無 <生產備註> 事項 | 訂單:2511DFD038/002 CGQC <品檢備註> 事項如下 . 瓦形屋頂用 注意鍍層控制範圍：min=標準值，Max=標準值+30 (RMK00103) | 訂單:2511DFD038/002 CCQC <品檢備註> 事項如下 . 超低光澤產品,色差計塗佈量依據5+20U為基準。RYF89 以5+22U為基準。 (RMK00103) . R字頭色碼因色差對膜厚極其敏感，MASS目標102%~115%之間. (RMK00103) . 1.入口板厚以平凸分釐卡量測,其W/D距板邊10mm處量測 (RMK00619) . 2.入口急峻度≦0.7%，毛邊(雙平頭分釐卡)≦30μm(一定要落實記錄，以作為品質追蹤依據) (RMK00619) . 3.出/入口鼓起≦0.5mm超出管制規格請TSD送RCL確認板形 (RMK00619) . 4.前處理皮膜Si=14±5 mg/m2於CC2品檢室Twin-X:NRC350-Si(SUS304)檢測 (RMK00619) . 5.其餘品質管制若無特別註明，則以對應的烤漆產品用途管制 (RMK00619) . 6.【捲取+套桶】出口一律 STAGGER 捲取，並使用比訂單寬度"加寬"的套桶（一般為"P"，超低光澤與印刷為"S"） (RMK00619) | 訂單:2511DFD038/002 TOL 無 <生產備註> 事項 |  | 訂單 2511DFD038/002 修改記錄如下: 20251113 11:17:59 (22030) 退火碼: >> S1, 用途碼: >> CIA008, 背面標示: >> C989, 訂單背面顏色(五碼): >> BW73Y, 背面漆膜厚: >> 12.5, 背面漆塗漆型式幾塗幾烤: >> 2, 鉻酸鹽: >> Z, 訂單厚度: >> 0.46, 訂單重: >> 30, 重量容許率(下限): >> 10, 重量容許率(上限): >> 10, 訂單寬度: >> 914, 鍍製方式: >> BC, 鋼捲內徑: >> 508, 鋼捲下限重: >> 3, 鋼捲上限重: >> 5, 壓花條件碼: >> -, 表面花紋: >> -, 綠色識別碼: >> -, 印刷輥號: >> -, 產品代碼: >> PPSUS, 皮膜碼: >> -, 單位別: >> M, 油品種類: >> Z, 塗油量: >> Z, 包裝代碼: >> A3 , 保護膜碼: >> -, 客戶試片取樣數量: >> 0, 客戶試片取樣型式: >> -, 調質碼: >> S, 套筒碼: >> S , 規格: >> CSUS304-20, 製造標準: >> SYSCO, 表面處理劑種類: >> Z, 表面處理劑塗佈量: >> Z, 伸長率測試: >> N, 硬度測試碼: >> N, 抗拉強度測試: >> N, 降伏強度測試: >> N, 厚度變異: >> 0, 訂單正面顏色(五碼): >> RYF89, 正面漆膜厚: >> 25, 正面漆塗漆型式幾塗幾烤: >> 2, 修邊碼: >> Y, 重量碼: >> AW, 鋼捲捲向: >> I, 鍍層碼: >> -, | *:
PPGL | 2511DFD039/001 | 1. 提醒：CNS 第三類保固 PPGL AZ150（含）以上，PPGI Z27 （含）以上 TOP ≧25U , BK 兩層塗裝 (OFP00448)-{.不符.} 2. 再三提醒確認！CNS &JIS 塗裝 PVDF 需要"3類"耐候等級。並注意鍍層或膜厚是否符合.... (OFP00568)-{.不符.} | 1. 部分大陸料含B元素超過CNS規範管制，故請原料CNS規範之訂單不要配大陸料 (OFP00684)-{.不符.} | 1. 訂單若有厚度變異，冷軋厚度公差比照烤漆計算公式 , 但最小為 1/2 公差做設定 (OFP00254)-{.不符.} 2. "偏薄要求訂單" 鍍後厚度減 鍍後厚度下限需大於 0.02 MM,以免發生厚度不足狀況 (OFP00369)-{.不符.} 3. 提醒：CNS 第三類保固 PPGL AZ150（含）以上，PPGI Z27 （含）以上 TOP ≧25U , BK 兩層塗裝 (OFP00448)-{.不符.} 4. 再三提醒確認！CNS &JIS 塗裝 PVDF 需要"3類"耐候等級。並注意鍍層或膜厚是否符合.... (OFP00568)-{.不符.} 5. 部分大陸料含B元素超過CNS規範管制，故請原料CNS規範之訂單不要配大陸料 (OFP00684)-{.不符.} | 訂單:2511DFD039/001 CPL <生產備註> 事項如下 . 除HGI/ HGL 訂單邊緣不噴油. 其餘皆側緣噴油 (RMK00285) | 訂單:2511DFD039/001 CR1 <生產備註> 事項如下 . 完軋寬度超出管制值上限≦2mm時,冷軋繼續生產並填寫品質異常通報單給鍍鋅線,以便調整張力與板溫 (RMK00278) | 訂單:2511DFD039/001 CR2 <生產備註> 事項如下 . 完軋寬度超出管制值上限≦2mm時,冷軋繼續生產並填寫品質異常通報單給鍍鋅線,以便調整張力與板溫 (RMK00278) | 訂單:2511DFD039/001 CG1 <生產備註> 事項如下 . 平板類,鍍鋅生產時SKIN PASS & T/L 請依據鍍鋅標準規定生產 (RMK00100) . 鍍鋅表面不可有鋅痕、壓痕、凹陷、及刮傷 、應變痕等。 (RMK00100) . 出口鋼捲盤捲後目視不允許有鼓起. (RMK00100) | 訂單:2511DFD039/001 CG2 <生產備註> 事項如下 . 平板類,鍍鋅生產時SKIN PASS & T/L 請依據鍍鋅標準規定生產 (RMK00100) . 鍍鋅表面不可有鋅痕、壓痕、凹陷、及刮傷 、應變痕等。 (RMK00100) . 出口鋼捲盤捲後目視不允許有鼓起. (RMK00100) | 訂單:2511DFD039/001 CC1 <生產備註> 事項如下 . 1.本單若塗裝背面漆一律改為REVERSE COATING 例外訂單如下敘述 (RMK00163) . 2.例外訂單為R字頭超低光澤與PVDF (＞25μ)，背面漆可改 NATURE COATING，但搭配底漆避免遮蓋性不佳 (RMK00163) . ★品檢注意！JIS&CNS 訂單必須每滿50噸一定要再做一次TEST (RMK00259) . 1.有客戶要下CNS第3類,以下備註麻煩CCP與TSD遵循,謝謝! (RMK00394) . 1.1.面漆塗佈量務必>=90%（如果背面用面漆也一樣） (RMK00394) . 1.2.務必留30cm*全寬試片1片,供實驗室委託確認SST與QUV性能。並於試片上註明"SST 2000HRS、QUV 1500HRS" (RMK00394) . 【PMT】本單面漆為"PVDF"，經會議決議需量測板溫並記錄之。每一張排程需量測一次否則追究責任 (RMK00503) | 訂單:2511DFD039/001 CC2 <生產備註> 事項如下 . 1.本單若塗裝背面漆一律改為REVERSE COATING 例外訂單如下敘述 (RMK00163) . 2.例外訂單為R字頭超低光澤與PVDF (＞25μ)，背面漆可改 NATURE COATING，但搭配底漆避免遮蓋性不佳 (RMK00163) . ★品檢注意！JIS&CNS 訂單必須每滿50噸一定要再做一次TEST (RMK00259) . 1.有客戶要下CNS第3類,以下備註麻煩CCP與TSD遵循,謝謝! (RMK00394) . 1.1.面漆塗佈量務必>=90%（如果背面用面漆也一樣） (RMK00394) . 1.2.務必留30cm*全寬試片1片,供實驗室委託確認SST與QUV性能。並於試片上註明"SST 2000HRS、QUV 1500HRS" (RMK00394) . 【PMT】本單面漆為"PVDF"，經會議決議需量測板溫並記錄之。每一張排程需量測一次否則追究責任 (RMK00503) | 訂單:2511DFD039/001 RCL 無 <生產備註> 事項 | 訂單:2511DFD039/001 CCPK 無 <生產備註> 事項 | 訂單:2511DFD039/001 CGQC 無 <品檢備註> 事項 | 訂單:2511DFD039/001 CCQC <品檢備註> 事項如下 . 1.本單若塗裝背面漆一律改為REVERSE COATING 例外訂單如下敘述 (RMK00163) . 2.例外訂單為R字頭超低光澤與PVDF (＞25μ)，背面漆可改 NATURE COATING，但搭配底漆避免遮蓋性不佳 (RMK00163) . ★品檢注意！JIS&CNS 訂單必須每滿50噸一定要再做一次TEST (RMK00259) . 1.有客戶要下CNS第3類,以下備註麻煩CCP與TSD遵循,謝謝! (RMK00394) . 1.1.面漆塗佈量務必>=90%（如果背面用面漆也一樣） (RMK00394) . 1.2.務必留30cm*全寬試片1片,供實驗室委託確認SST與QUV性能。並於試片上註明"SST 2000HRS、QUV 1500HRS" (RMK00394) . 【PMT】本單面漆為"PVDF"，經會議決議需量測板溫並記錄之。每一張排程需量測一次否則追究責任 (RMK00503) | 訂單:2511DFD039/001 TOL 無 <生產備註> 事項 |  | 訂單 2511DFD039/001 修改記錄如下: 20251113 11:46:14 (24025) 退火碼: >> S1, 用途碼: >> CIA008, 背面標示: >> C815, 訂單背面顏色(五碼): >> BW73Y, 背面漆膜厚: >> 12.5, 背面漆塗漆型式幾塗幾烤: >> 2, 鉻酸鹽: >> Z, 訂單厚度: >> 0.52, 訂單重: >> 35, 重量容許率(下限): >> 10, 重量容許率(上限): >> 10, 訂單寬度: >> 914, 鍍製方式: >> AC, 鋼捲內徑: >> 508, 鋼捲下限重: >> 3, 鋼捲上限重: >> 5, 壓花條件碼: >> -, 表面花紋: >> R, 綠色識別碼: >> -, 印刷輥號: >> -, 產品代碼: >> PPGL, 皮膜碼: >> -, 單位別: >> M, 油品種類: >> Z, 塗油量: >> Z, 包裝代碼: >> D2 , 保護膜碼: >> -, 客戶試片取樣型式: >> -, 調質碼: >> S, 套筒碼: >> R , 規格: >> CGLC400-30, 製造標準: >> CNS, 表面處理劑種類: >> Z, 表面處理劑塗佈量: >> Z, 伸長率測試: >> N, 硬度測試碼: >> N, 抗拉強度測試: >> N, 降伏強度測試: >> N, 厚度變異: >> -1.4, 訂單正面顏色(五碼): >> FG606, 正面漆膜厚: >> 25, 正面漆塗漆型式幾塗幾烤: >> 2, 修邊碼: >> Y, 重量碼: >> AW, 鋼捲捲向: >> I, 鍍層碼: >> AZ150, | H:厚度偏薄
PPGL | 2511DFD041/001 | 1. 提醒：CNS 第三類保固 PPGL AZ150（含）以上，PPGI Z27 （含）以上 TOP ≧25U , BK 兩層塗裝 (OFP00448)-{.不符.} 2. 再三提醒確認！CNS &JIS 塗裝 PVDF 需要"3類"耐候等級。並注意鍍層或膜厚是否符合.... (OFP00568)-{.不符.} | 1. 部分大陸料含B元素超過CNS規範管制，故請原料CNS規範之訂單不要配大陸料 (OFP00684)-{.不符.} | 1. 訂單若有厚度變異，冷軋厚度公差比照烤漆計算公式 , 但最小為 1/2 公差做設定 (OFP00254)-{.不符.} 2. "偏薄要求訂單" 鍍後厚度減 鍍後厚度下限需大於 0.02 MM,以免發生厚度不足狀況 (OFP00369)-{.不符.} 3. 提醒：CNS 第三類保固 PPGL AZ150（含）以上，PPGI Z27 （含）以上 TOP ≧25U , BK 兩層塗裝 (OFP00448)-{.不符.} 4. 再三提醒確認！CNS &JIS 塗裝 PVDF 需要"3類"耐候等級。並注意鍍層或膜厚是否符合.... (OFP00568)-{.不符.} 5. 部分大陸料含B元素超過CNS規範管制，故請原料CNS規範之訂單不要配大陸料 (OFP00684)-{.不符.} | 訂單:2511DFD041/001 CPL <生產備註> 事項如下 . 除HGI/ HGL 訂單邊緣不噴油. 其餘皆側緣噴油 (RMK00285) | 訂單:2511DFD041/001 CR1 <生產備註> 事項如下 . 完軋寬度超出管制值上限≦2mm時,冷軋繼續生產並填寫品質異常通報單給鍍鋅線,以便調整張力與板溫 (RMK00278) | 訂單:2511DFD041/001 CR2 <生產備註> 事項如下 . 完軋寬度超出管制值上限≦2mm時,冷軋繼續生產並填寫品質異常通報單給鍍鋅線,以便調整張力與板溫 (RMK00278) | 訂單:2511DFD041/001 CG1 <生產備註> 事項如下 . 平板類,鍍鋅生產時SKIN PASS & T/L 請依據鍍鋅標準規定生產 (RMK00100) . 鍍鋅表面不可有鋅痕、壓痕、凹陷、及刮傷 、應變痕等。 (RMK00100) . 出口鋼捲盤捲後目視不允許有鼓起. (RMK00100) | 訂單:2511DFD041/001 CG2 <生產備註> 事項如下 . 平板類,鍍鋅生產時SKIN PASS & T/L 請依據鍍鋅標準規定生產 (RMK00100) . 鍍鋅表面不可有鋅痕、壓痕、凹陷、及刮傷 、應變痕等。 (RMK00100) . 出口鋼捲盤捲後目視不允許有鼓起. (RMK00100) | 訂單:2511DFD041/001 CC1 <生產備註> 事項如下 . 1.本單若塗裝背面漆一律改為REVERSE COATING 例外訂單如下敘述 (RMK00163) . 2.例外訂單為R字頭超低光澤與PVDF (＞25μ)，背面漆可改 NATURE COATING，但搭配底漆避免遮蓋性不佳 (RMK00163) . ★品檢注意！JIS&CNS 訂單必須每滿50噸一定要再做一次TEST (RMK00259) . 1.有客戶要下CNS第3類,以下備註麻煩CCP與TSD遵循,謝謝! (RMK00394) . 1.1.面漆塗佈量務必>=90%（如果背面用面漆也一樣） (RMK00394) . 1.2.務必留30cm*全寬試片1片,供實驗室委託確認SST與QUV性能。並於試片上註明"SST 2000HRS、QUV 1500HRS" (RMK00394) . 【PMT】本單面漆為"PVDF"，經會議決議需量測板溫並記錄之。每一張排程需量測一次否則追究責任 (RMK00503) | 訂單:2511DFD041/001 CC2 <生產備註> 事項如下 . 1.本單若塗裝背面漆一律改為REVERSE COATING 例外訂單如下敘述 (RMK00163) . 2.例外訂單為R字頭超低光澤與PVDF (＞25μ)，背面漆可改 NATURE COATING，但搭配底漆避免遮蓋性不佳 (RMK00163) . ★品檢注意！JIS&CNS 訂單必須每滿50噸一定要再做一次TEST (RMK00259) . 1.有客戶要下CNS第3類,以下備註麻煩CCP與TSD遵循,謝謝! (RMK00394) . 1.1.面漆塗佈量務必>=90%（如果背面用面漆也一樣） (RMK00394) . 1.2.務必留30cm*全寬試片1片,供實驗室委託確認SST與QUV性能。並於試片上註明"SST 2000HRS、QUV 1500HRS" (RMK00394) . 【PMT】本單面漆為"PVDF"，經會議決議需量測板溫並記錄之。每一張排程需量測一次否則追究責任 (RMK00503) | 訂單:2511DFD041/001 RCL 無 <生產備註> 事項 | 訂單:2511DFD041/001 CCPK 無 <生產備註> 事項 | 訂單:2511DFD041/001 CGQC 無 <品檢備註> 事項 | 訂單:2511DFD041/001 CCQC <品檢備註> 事項如下 . 1.本單若塗裝背面漆一律改為REVERSE COATING 例外訂單如下敘述 (RMK00163) . 2.例外訂單為R字頭超低光澤與PVDF (＞25μ)，背面漆可改 NATURE COATING，但搭配底漆避免遮蓋性不佳 (RMK00163) . ★品檢注意！JIS&CNS 訂單必須每滿50噸一定要再做一次TEST (RMK00259) . 1.有客戶要下CNS第3類,以下備註麻煩CCP與TSD遵循,謝謝! (RMK00394) . 1.1.面漆塗佈量務必>=90%（如果背面用面漆也一樣） (RMK00394) . 1.2.務必留30cm*全寬試片1片,供實驗室委託確認SST與QUV性能。並於試片上註明"SST 2000HRS、QUV 1500HRS" (RMK00394) . 【PMT】本單面漆為"PVDF"，經會議決議需量測板溫並記錄之。每一張排程需量測一次否則追究責任 (RMK00503) | 訂單:2511DFD041/001 TOL 無 <生產備註> 事項 |  | 訂單 2511DFD041/001 修改記錄如下: 20251114 08:31:07 (24020) 退火碼: >> S1, 用途碼: >> CIA008, 背面標示: >> C815, 訂單背面顏色(五碼): >> BW73Y, 背面漆膜厚: >> 12.5, 背面漆塗漆型式幾塗幾烤: >> 2, 鉻酸鹽: >> Z, 訂單厚度: >> 0.52, 訂單重: >> 100, 重量容許率(下限): >> 10, 重量容許率(上限): >> 10, 訂單寬度: >> 914, 鍍製方式: >> AC, 鋼捲內徑: >> 508, 鋼捲下限重: >> 3.5, 鋼捲上限重: >> 5, 壓花條件碼: >> -, 表面花紋: >> R, 綠色識別碼: >> -, 印刷輥號: >> -, 產品代碼: >> PPGL, 皮膜碼: >> -, 單位別: >> M, 油品種類: >> Z, 塗油量: >> Z, 包裝代碼: >> D2 , 保護膜碼: >> -, 客戶試片取樣型式: >> -, 調質碼: >> S, 套筒碼: >> R , 規格: >> CGLC400-30, 製造標準: >> CNS, 表面處理劑種類: >> Z, 表面處理劑塗佈量: >> Z, 伸長率測試: >> N, 硬度測試碼: >> N, 抗拉強度測試: >> N, 降伏強度測試: >> N, 厚度變異: >> 0, 訂單正面顏色(五碼): >> FY326, 正面漆膜厚: >> 25, 正面漆塗漆型式幾塗幾烤: >> 2, 修邊碼: >> Y, 重量碼: >> AW, 鋼捲捲向: >> I, 鍍層碼: >> AZ150, 20251114 08:37:49 (24020) 厚度變異: 0 >> -1.4, | H:厚度偏薄
PPGL | 2511DFD041/002 | 1. 提醒：CNS 第三類保固 PPGL AZ150（含）以上，PPGI Z27 （含）以上 TOP ≧25U , BK 兩層塗裝 (OFP00448)-{.不符.} 2. 再三提醒確認！CNS &JIS 塗裝 PVDF 需要"3類"耐候等級。並注意鍍層或膜厚是否符合.... (OFP00568)-{.不符.} | 1. 部分大陸料含B元素超過CNS規範管制，故請原料CNS規範之訂單不要配大陸料 (OFP00684)-{.不符.} | 1. 訂單若有厚度變異，冷軋厚度公差比照烤漆計算公式 , 但最小為 1/2 公差做設定 (OFP00254)-{.不符.} 2. "偏薄要求訂單" 鍍後厚度減 鍍後厚度下限需大於 0.02 MM,以免發生厚度不足狀況 (OFP00369)-{.不符.} 3. 提醒：CNS 第三類保固 PPGL AZ150（含）以上，PPGI Z27 （含）以上 TOP ≧25U , BK 兩層塗裝 (OFP00448)-{.不符.} 4. 再三提醒確認！CNS &JIS 塗裝 PVDF 需要"3類"耐候等級。並注意鍍層或膜厚是否符合.... (OFP00568)-{.不符.} 5. 部分大陸料含B元素超過CNS規範管制，故請原料CNS規範之訂單不要配大陸料 (OFP00684)-{.不符.} | 訂單:2511DFD041/002 CPL <生產備註> 事項如下 . 除HGI/ HGL 訂單邊緣不噴油. 其餘皆側緣噴油 (RMK00285) | 訂單:2511DFD041/002 CR1 <生產備註> 事項如下 . 完軋寬度超出管制值上限≦2mm時,冷軋繼續生產並填寫品質異常通報單給鍍鋅線,以便調整張力與板溫 (RMK00278) | 訂單:2511DFD041/002 CR2 <生產備註> 事項如下 . 完軋寬度超出管制值上限≦2mm時,冷軋繼續生產並填寫品質異常通報單給鍍鋅線,以便調整張力與板溫 (RMK00278) | 訂單:2511DFD041/002 CG1 <生產備註> 事項如下 . 平板類,鍍鋅生產時SKIN PASS & T/L 請依據鍍鋅標準規定生產 (RMK00100) . 鍍鋅表面不可有鋅痕、壓痕、凹陷、及刮傷 、應變痕等。 (RMK00100) . 出口鋼捲盤捲後目視不允許有鼓起. (RMK00100) | 訂單:2511DFD041/002 CG2 <生產備註> 事項如下 . 平板類,鍍鋅生產時SKIN PASS & T/L 請依據鍍鋅標準規定生產 (RMK00100) . 鍍鋅表面不可有鋅痕、壓痕、凹陷、及刮傷 、應變痕等。 (RMK00100) . 出口鋼捲盤捲後目視不允許有鼓起. (RMK00100) | 訂單:2511DFD041/002 CC1 <生產備註> 事項如下 . 1.本單若塗裝背面漆一律改為REVERSE COATING 例外訂單如下敘述 (RMK00163) . 2.例外訂單為R字頭超低光澤與PVDF (＞25μ)，背面漆可改 NATURE COATING，但搭配底漆避免遮蓋性不佳 (RMK00163) . ★品檢注意！JIS&CNS 訂單必須每滿50噸一定要再做一次TEST (RMK00259) . 1.有客戶要下CNS第3類,以下備註麻煩CCP與TSD遵循,謝謝! (RMK00394) . 1.1.面漆塗佈量務必>=90%（如果背面用面漆也一樣） (RMK00394) . 1.2.務必留30cm*全寬試片1片,供實驗室委託確認SST與QUV性能。並於試片上註明"SST 2000HRS、QUV 1500HRS" (RMK00394) . 【PMT】本單面漆為"PVDF"，經會議決議需量測板溫並記錄之。每一張排程需量測一次否則追究責任 (RMK00503) | 訂單:2511DFD041/002 CC2 <生產備註> 事項如下 . 1.本單若塗裝背面漆一律改為REVERSE COATING 例外訂單如下敘述 (RMK00163) . 2.例外訂單為R字頭超低光澤與PVDF (＞25μ)，背面漆可改 NATURE COATING，但搭配底漆避免遮蓋性不佳 (RMK00163) . ★品檢注意！JIS&CNS 訂單必須每滿50噸一定要再做一次TEST (RMK00259) . 1.有客戶要下CNS第3類,以下備註麻煩CCP與TSD遵循,謝謝! (RMK00394) . 1.1.面漆塗佈量務必>=90%（如果背面用面漆也一樣） (RMK00394) . 1.2.務必留30cm*全寬試片1片,供實驗室委託確認SST與QUV性能。並於試片上註明"SST 2000HRS、QUV 1500HRS" (RMK00394) . 【PMT】本單面漆為"PVDF"，經會議決議需量測板溫並記錄之。每一張排程需量測一次否則追究責任 (RMK00503) | 訂單:2511DFD041/002 RCL 無 <生產備註> 事項 | 訂單:2511DFD041/002 CCPK 無 <生產備註> 事項 | 訂單:2511DFD041/002 CGQC 無 <品檢備註> 事項 | 訂單:2511DFD041/002 CCQC <品檢備註> 事項如下 . 1.本單若塗裝背面漆一律改為REVERSE COATING 例外訂單如下敘述 (RMK00163) . 2.例外訂單為R字頭超低光澤與PVDF (＞25μ)，背面漆可改 NATURE COATING，但搭配底漆避免遮蓋性不佳 (RMK00163) . ★品檢注意！JIS&CNS 訂單必須每滿50噸一定要再做一次TEST (RMK00259) . 1.有客戶要下CNS第3類,以下備註麻煩CCP與TSD遵循,謝謝! (RMK00394) . 1.1.面漆塗佈量務必>=90%（如果背面用面漆也一樣） (RMK00394) . 1.2.務必留30cm*全寬試片1片,供實驗室委託確認SST與QUV性能。並於試片上註明"SST 2000HRS、QUV 1500HRS" (RMK00394) . 【PMT】本單面漆為"PVDF"，經會議決議需量測板溫並記錄之。每一張排程需量測一次否則追究責任 (RMK00503) | 訂單:2511DFD041/002 TOL 無 <生產備註> 事項 |  | 訂單 2511DFD041/002 修改記錄如下: 20251114 08:31:11 (24020) 退火碼: >> S1, 用途碼: >> CIA008, 背面標示: >> C815, 訂單背面顏色(五碼): >> BW73Y, 背面漆膜厚: >> 12.5, 背面漆塗漆型式幾塗幾烤: >> 2, 鉻酸鹽: >> Z, 訂單厚度: >> 0.52, 訂單重: >> 40, 重量容許率(下限): >> 10, 重量容許率(上限): >> 10, 訂單寬度: >> 1219, 鍍製方式: >> AC, 鋼捲內徑: >> 508, 鋼捲下限重: >> 3.5, 鋼捲上限重: >> 5, 壓花條件碼: >> -, 表面花紋: >> R, 綠色識別碼: >> -, 印刷輥號: >> -, 產品代碼: >> PPGL, 皮膜碼: >> -, 單位別: >> M, 油品種類: >> Z, 塗油量: >> Z, 包裝代碼: >> D2 , 保護膜碼: >> -, 客戶試片取樣型式: >> -, 調質碼: >> S, 套筒碼: >> R , 規格: >> CGLC400-30, 製造標準: >> CNS, 表面處理劑種類: >> Z, 表面處理劑塗佈量: >> Z, 伸長率測試: >> N, 硬度測試碼: >> N, 抗拉強度測試: >> N, 降伏強度測試: >> N, 厚度變異: >> 0, 訂單正面顏色(五碼): >> FY326, 正面漆膜厚: >> 25, 正面漆塗漆型式幾塗幾烤: >> 2, 修邊碼: >> Y, 重量碼: >> AW, 鋼捲捲向: >> I, 鍍層碼: >> AZ150, 20251114 08:37:51 (24020) 厚度變異: 0 >> -1.4, | H:厚度偏薄
PPGL | 2511DFD041/004 | 1. 提醒：CNS 第三類保固 PPGL AZ150（含）以上，PPGI Z27 （含）以上 TOP ≧25U , BK 兩層塗裝 (OFP00448)-{.不符.} 2. 再三提醒確認！CNS &JIS 塗裝 PVDF 需要"3類"耐候等級。並注意鍍層或膜厚是否符合.... (OFP00568)-{.不符.} | 1. 部分大陸料含B元素超過CNS規範管制，故請原料CNS規範之訂單不要配大陸料 (OFP00684)-{.不符.} | 1. 訂單若有厚度變異，冷軋厚度公差比照烤漆計算公式 , 但最小為 1/2 公差做設定 (OFP00254)-{.不符.} 2. "偏薄要求訂單" 鍍後厚度減 鍍後厚度下限需大於 0.02 MM,以免發生厚度不足狀況 (OFP00369)-{.不符.} 3. 提醒：CNS 第三類保固 PPGL AZ150（含）以上，PPGI Z27 （含）以上 TOP ≧25U , BK 兩層塗裝 (OFP00448)-{.不符.} 4. 再三提醒確認！CNS &JIS 塗裝 PVDF 需要"3類"耐候等級。並注意鍍層或膜厚是否符合.... (OFP00568)-{.不符.} 5. 部分大陸料含B元素超過CNS規範管制，故請原料CNS規範之訂單不要配大陸料 (OFP00684)-{.不符.} | 訂單:2511DFD041/004 CPL <生產備註> 事項如下 . 除HGI/ HGL 訂單邊緣不噴油. 其餘皆側緣噴油 (RMK00285) | 訂單:2511DFD041/004 CR1 <生產備註> 事項如下 . 完軋寬度超出管制值上限≦2mm時,冷軋繼續生產並填寫品質異常通報單給鍍鋅線,以便調整張力與板溫 (RMK00278) | 訂單:2511DFD041/004 CR2 <生產備註> 事項如下 . 完軋寬度超出管制值上限≦2mm時,冷軋繼續生產並填寫品質異常通報單給鍍鋅線,以便調整張力與板溫 (RMK00278) | 訂單:2511DFD041/004 CG1 <生產備註> 事項如下 . 平板類,鍍鋅生產時SKIN PASS & T/L 請依據鍍鋅標準規定生產 (RMK00100) . 鍍鋅表面不可有鋅痕、壓痕、凹陷、及刮傷 、應變痕等。 (RMK00100) . 出口鋼捲盤捲後目視不允許有鼓起. (RMK00100) | 訂單:2511DFD041/004 CG2 <生產備註> 事項如下 . 平板類,鍍鋅生產時SKIN PASS & T/L 請依據鍍鋅標準規定生產 (RMK00100) . 鍍鋅表面不可有鋅痕、壓痕、凹陷、及刮傷 、應變痕等。 (RMK00100) . 出口鋼捲盤捲後目視不允許有鼓起. (RMK00100) | 訂單:2511DFD041/004 CC1 <生產備註> 事項如下 . 1.本單若塗裝背面漆一律改為REVERSE COATING 例外訂單如下敘述 (RMK00163) . 2.例外訂單為R字頭超低光澤與PVDF (＞25μ)，背面漆可改 NATURE COATING，但搭配底漆避免遮蓋性不佳 (RMK00163) . ★品檢注意！JIS&CNS 訂單必須每滿50噸一定要再做一次TEST (RMK00259) . 1.有客戶要下CNS第3類,以下備註麻煩CCP與TSD遵循,謝謝! (RMK00394) . 1.1.面漆塗佈量務必>=90%（如果背面用面漆也一樣） (RMK00394) . 1.2.務必留30cm*全寬試片1片,供實驗室委託確認SST與QUV性能。並於試片上註明"SST 2000HRS、QUV 1500HRS" (RMK00394) . 【PMT】本單面漆為"PVDF"，經會議決議需量測板溫並記錄之。每一張排程需量測一次否則追究責任 (RMK00503) . 【抽氣量】白色系在CC1生產時,FINISH抽氣量請設定250,如生產中發生色差b值異常升高,請股長再加大抽氣量因應 (RMK00560) | 訂單:2511DFD041/004 CC2 <生產備註> 事項如下 . 1.本單若塗裝背面漆一律改為REVERSE COATING 例外訂單如下敘述 (RMK00163) . 2.例外訂單為R字頭超低光澤與PVDF (＞25μ)，背面漆可改 NATURE COATING，但搭配底漆避免遮蓋性不佳 (RMK00163) . ★品檢注意！JIS&CNS 訂單必須每滿50噸一定要再做一次TEST (RMK00259) . 1.有客戶要下CNS第3類,以下備註麻煩CCP與TSD遵循,謝謝! (RMK00394) . 1.1.面漆塗佈量務必>=90%（如果背面用面漆也一樣） (RMK00394) . 1.2.務必留30cm*全寬試片1片,供實驗室委託確認SST與QUV性能。並於試片上註明"SST 2000HRS、QUV 1500HRS" (RMK00394) . 【PMT】本單面漆為"PVDF"，經會議決議需量測板溫並記錄之。每一張排程需量測一次否則追究責任 (RMK00503) . 【抽氣量】白色系在CC1生產時,FINISH抽氣量請設定250,如生產中發生色差b值異常升高,請股長再加大抽氣量因應 (RMK00560) | 訂單:2511DFD041/004 RCL 無 <生產備註> 事項 | 訂單:2511DFD041/004 CCPK 無 <生產備註> 事項 | 訂單:2511DFD041/004 CGQC 無 <品檢備註> 事項 | 訂單:2511DFD041/004 CCQC <品檢備註> 事項如下 . 1.本單若塗裝背面漆一律改為REVERSE COATING 例外訂單如下敘述 (RMK00163) . 2.例外訂單為R字頭超低光澤與PVDF (＞25μ)，背面漆可改 NATURE COATING，但搭配底漆避免遮蓋性不佳 (RMK00163) . ★品檢注意！JIS&CNS 訂單必須每滿50噸一定要再做一次TEST (RMK00259) . 1.有客戶要下CNS第3類,以下備註麻煩CCP與TSD遵循,謝謝! (RMK00394) . 1.1.面漆塗佈量務必>=90%（如果背面用面漆也一樣） (RMK00394) . 1.2.務必留30cm*全寬試片1片,供實驗室委託確認SST與QUV性能。並於試片上註明"SST 2000HRS、QUV 1500HRS" (RMK00394) . 【PMT】本單面漆為"PVDF"，經會議決議需量測板溫並記錄之。每一張排程需量測一次否則追究責任 (RMK00503) | 訂單:2511DFD041/004 TOL 無 <生產備註> 事項 |  | 訂單 2511DFD041/004 修改記錄如下: 20251117 16:12:43 (24020) 退火碼: >> S1, 用途碼: >> CIA008, 背面標示: >> C815, 訂單背面顏色(五碼): >> BW73Y, 背面漆膜厚: >> 12.5, 背面漆塗漆型式幾塗幾烤: >> 2, 鉻酸鹽: >> Z, 訂單厚度: >> 0.52, 訂單重: >> 30, 重量容許率(下限): >> 10, 重量容許率(上限): >> 10, 訂單寬度: >> 914, 鍍製方式: >> AC, 鋼捲內徑: >> 508, 鋼捲下限重: >> 3.5, 鋼捲上限重: >> 5, 壓花條件碼: >> -, 表面花紋: >> R, 綠色識別碼: >> -, 印刷輥號: >> -, 產品代碼: >> PPGL, 皮膜碼: >> -, 單位別: >> M, 油品種類: >> Z, 塗油量: >> Z, 包裝代碼: >> D2 , 保護膜碼: >> -, 客戶試片取樣數量: >> 0, 客戶試片取樣型式: >> -, 調質碼: >> S, 套筒碼: >> R , 規格: >> CGLC400-30, 製造標準: >> CNS, 表面處理劑種類: >> Z, 表面處理劑塗佈量: >> Z, 伸長率測試: >> N, 硬度測試碼: >> N, 抗拉強度測試: >> N, 降伏強度測試: >> N, 厚度變異: >> -1.4, 訂單正面顏色(五碼): >> FW386, 正面漆膜厚: >> 25, 正面漆塗漆型式幾塗幾烤: >> 2, 修邊碼: >> Y, 重量碼: >> AW, 鋼捲捲向: >> I, 鍍層碼: >> AZ150, | H:厚度偏薄
PPGL | 2511DFD041/005 | 1. 提醒：CNS 第三類保固 PPGL AZ150（含）以上，PPGI Z27 （含）以上 TOP ≧25U , BK 兩層塗裝 (OFP00448)-{.不符.} 2. 再三提醒確認！CNS &JIS 塗裝 PVDF 需要"3類"耐候等級。並注意鍍層或膜厚是否符合.... (OFP00568)-{.不符.} | 1. 部分大陸料含B元素超過CNS規範管制，故請原料CNS規範之訂單不要配大陸料 (OFP00684)-{.不符.} | 1. 訂單若有厚度變異，冷軋厚度公差比照烤漆計算公式 , 但最小為 1/2 公差做設定 (OFP00254)-{.不符.} 2. "偏薄要求訂單" 鍍後厚度減 鍍後厚度下限需大於 0.02 MM,以免發生厚度不足狀況 (OFP00369)-{.不符.} 3. 提醒：CNS 第三類保固 PPGL AZ150（含）以上，PPGI Z27 （含）以上 TOP ≧25U , BK 兩層塗裝 (OFP00448)-{.不符.} 4. 再三提醒確認！CNS &JIS 塗裝 PVDF 需要"3類"耐候等級。並注意鍍層或膜厚是否符合.... (OFP00568)-{.不符.} 5. 部分大陸料含B元素超過CNS規範管制，故請原料CNS規範之訂單不要配大陸料 (OFP00684)-{.不符.} | 訂單:2511DFD041/005 CPL <生產備註> 事項如下 . 除HGI/ HGL 訂單邊緣不噴油. 其餘皆側緣噴油 (RMK00285) | 訂單:2511DFD041/005 CR1 <生產備註> 事項如下 . 完軋寬度超出管制值上限≦2mm時,冷軋繼續生產並填寫品質異常通報單給鍍鋅線,以便調整張力與板溫 (RMK00278) | 訂單:2511DFD041/005 CR2 <生產備註> 事項如下 . 完軋寬度超出管制值上限≦2mm時,冷軋繼續生產並填寫品質異常通報單給鍍鋅線,以便調整張力與板溫 (RMK00278) | 訂單:2511DFD041/005 CG1 <生產備註> 事項如下 . 平板類,鍍鋅生產時SKIN PASS & T/L 請依據鍍鋅標準規定生產 (RMK00100) . 鍍鋅表面不可有鋅痕、壓痕、凹陷、及刮傷 、應變痕等。 (RMK00100) . 出口鋼捲盤捲後目視不允許有鼓起. (RMK00100) | 訂單:2511DFD041/005 CG2 <生產備註> 事項如下 . 平板類,鍍鋅生產時SKIN PASS & T/L 請依據鍍鋅標準規定生產 (RMK00100) . 鍍鋅表面不可有鋅痕、壓痕、凹陷、及刮傷 、應變痕等。 (RMK00100) . 出口鋼捲盤捲後目視不允許有鼓起. (RMK00100) | 訂單:2511DFD041/005 CC1 <生產備註> 事項如下 . 1.本單若塗裝背面漆一律改為REVERSE COATING 例外訂單如下敘述 (RMK00163) . 2.例外訂單為R字頭超低光澤與PVDF (＞25μ)，背面漆可改 NATURE COATING，但搭配底漆避免遮蓋性不佳 (RMK00163) . ★品檢注意！JIS&CNS 訂單必須每滿50噸一定要再做一次TEST (RMK00259) . 1.有客戶要下CNS第3類,以下備註麻煩CCP與TSD遵循,謝謝! (RMK00394) . 1.1.面漆塗佈量務必>=90%（如果背面用面漆也一樣） (RMK00394) . 1.2.務必留30cm*全寬試片1片,供實驗室委託確認SST與QUV性能。並於試片上註明"SST 2000HRS、QUV 1500HRS" (RMK00394) . 【PMT】本單面漆為"PVDF"，經會議決議需量測板溫並記錄之。每一張排程需量測一次否則追究責任 (RMK00503) | 訂單:2511DFD041/005 CC2 <生產備註> 事項如下 . 1.本單若塗裝背面漆一律改為REVERSE COATING 例外訂單如下敘述 (RMK00163) . 2.例外訂單為R字頭超低光澤與PVDF (＞25μ)，背面漆可改 NATURE COATING，但搭配底漆避免遮蓋性不佳 (RMK00163) . ★品檢注意！JIS&CNS 訂單必須每滿50噸一定要再做一次TEST (RMK00259) . 1.有客戶要下CNS第3類,以下備註麻煩CCP與TSD遵循,謝謝! (RMK00394) . 1.1.面漆塗佈量務必>=90%（如果背面用面漆也一樣） (RMK00394) . 1.2.務必留30cm*全寬試片1片,供實驗室委託確認SST與QUV性能。並於試片上註明"SST 2000HRS、QUV 1500HRS" (RMK00394) . 【PMT】本單面漆為"PVDF"，經會議決議需量測板溫並記錄之。每一張排程需量測一次否則追究責任 (RMK00503) | 訂單:2511DFD041/005 RCL 無 <生產備註> 事項 | 訂單:2511DFD041/005 CCPK 無 <生產備註> 事項 | 訂單:2511DFD041/005 CGQC 無 <品檢備註> 事項 | 訂單:2511DFD041/005 CCQC <品檢備註> 事項如下 . 1.本單若塗裝背面漆一律改為REVERSE COATING 例外訂單如下敘述 (RMK00163) . 2.例外訂單為R字頭超低光澤與PVDF (＞25μ)，背面漆可改 NATURE COATING，但搭配底漆避免遮蓋性不佳 (RMK00163) . ★品檢注意！JIS&CNS 訂單必須每滿50噸一定要再做一次TEST (RMK00259) . 1.有客戶要下CNS第3類,以下備註麻煩CCP與TSD遵循,謝謝! (RMK00394) . 1.1.面漆塗佈量務必>=90%（如果背面用面漆也一樣） (RMK00394) . 1.2.務必留30cm*全寬試片1片,供實驗室委託確認SST與QUV性能。並於試片上註明"SST 2000HRS、QUV 1500HRS" (RMK00394) . 【PMT】本單面漆為"PVDF"，經會議決議需量測板溫並記錄之。每一張排程需量測一次否則追究責任 (RMK00503) | 訂單:2511DFD041/005 TOL 無 <生產備註> 事項 |  | 訂單 2511DFD041/005 修改記錄如下: 20251127 16:17:48 (24020) 退火碼: >> S1, 用途碼: >> CIA008, 背面標示: >> C815, 訂單背面顏色(五碼): >> BW73Y, 背面漆膜厚: >> 12.5, 背面漆塗漆型式幾塗幾烤: >> 2, 鉻酸鹽: >> Z, 訂單厚度: >> 0.52, 訂單重: >> 80, 重量容許率(下限): >> 10, 重量容許率(上限): >> 10, 訂單寬度: >> 1219, 鍍製方式: >> AC, 鋼捲內徑: >> 508, 鋼捲下限重: >> 3.5, 鋼捲上限重: >> 5, 壓花條件碼: >> -, 表面花紋: >> R, 綠色識別碼: >> -, 印刷輥號: >> -, 產品代碼: >> PPGL, 皮膜碼: >> -, 單位別: >> M, 油品種類: >> Z, 塗油量: >> Z, 包裝代碼: >> D2 , 保護膜碼: >> -, 客戶試片取樣數量: >> 0, 客戶試片取樣型式: >> -, 調質碼: >> S, 套筒碼: >> R , 規格: >> CGLC400-30, 製造標準: >> CNS, 表面處理劑種類: >> Z, 表面處理劑塗佈量: >> Z, 伸長率測試: >> N, 硬度測試碼: >> N, 抗拉強度測試: >> N, 降伏強度測試: >> N, 厚度變異: >> -1.4, 訂單正面顏色(五碼): >> FY326, 正面漆膜厚: >> 25, 正面漆塗漆型式幾塗幾烤: >> 2, 修邊碼: >> Y, 重量碼: >> AW, 鋼捲捲向: >> I, 鍍層碼: >> AZ150, | H:厚度偏薄
PPGL | 2511DFD042/001 | 1. 提醒：CNS 第三類保固 PPGL AZ150（含）以上，PPGI Z27 （含）以上 TOP ≧25U , BK 兩層塗裝 (OFP00448)-{.不符.} 2. 再三提醒確認！CNS &JIS 塗裝 PVDF 需要"3類"耐候等級。並注意鍍層或膜厚是否符合.... (OFP00568)-{.不符.} | 1. 部分大陸料含B元素超過CNS規範管制，故請原料CNS規範之訂單不要配大陸料 (OFP00684)-{.不符.} | 1. 訂單若有厚度變異，冷軋厚度公差比照烤漆計算公式 , 但最小為 1/2 公差做設定 (OFP00254)-{.不符.} 2. "偏薄要求訂單" 鍍後厚度減 鍍後厚度下限需大於 0.02 MM,以免發生厚度不足狀況 (OFP00369)-{.不符.} 3. 提醒：CNS 第三類保固 PPGL AZ150（含）以上，PPGI Z27 （含）以上 TOP ≧25U , BK 兩層塗裝 (OFP00448)-{.不符.} 4. 再三提醒確認！CNS &JIS 塗裝 PVDF 需要"3類"耐候等級。並注意鍍層或膜厚是否符合.... (OFP00568)-{.不符.} 5. 部分大陸料含B元素超過CNS規範管制，故請原料CNS規範之訂單不要配大陸料 (OFP00684)-{.不符.} | 訂單:2511DFD042/001 CPL <生產備註> 事項如下 . 除HGI/ HGL 訂單邊緣不噴油. 其餘皆側緣噴油 (RMK00285) | 訂單:2511DFD042/001 CR1 <生產備註> 事項如下 . 完軋寬度超出管制值上限≦2mm時,冷軋繼續生產並填寫品質異常通報單給鍍鋅線,以便調整張力與板溫 (RMK00278) | 訂單:2511DFD042/001 CR2 <生產備註> 事項如下 . 完軋寬度超出管制值上限≦2mm時,冷軋繼續生產並填寫品質異常通報單給鍍鋅線,以便調整張力與板溫 (RMK00278) | 訂單:2511DFD042/001 CG1 <生產備註> 事項如下 . 平板類,鍍鋅生產時SKIN PASS & T/L 請依據鍍鋅標準規定生產 (RMK00100) . 鍍鋅表面不可有鋅痕、壓痕、凹陷、及刮傷 、應變痕等。 (RMK00100) . 出口鋼捲盤捲後目視不允許有鼓起. (RMK00100) | 訂單:2511DFD042/001 CG2 <生產備註> 事項如下 . 平板類,鍍鋅生產時SKIN PASS & T/L 請依據鍍鋅標準規定生產 (RMK00100) . 鍍鋅表面不可有鋅痕、壓痕、凹陷、及刮傷 、應變痕等。 (RMK00100) . 出口鋼捲盤捲後目視不允許有鼓起. (RMK00100) | 訂單:2511DFD042/001 CC1 <生產備註> 事項如下 . 1.本單若塗裝背面漆一律改為REVERSE COATING 例外訂單如下敘述 (RMK00163) . 2.例外訂單為R字頭超低光澤與PVDF (＞25μ)，背面漆可改 NATURE COATING，但搭配底漆避免遮蓋性不佳 (RMK00163) . ★品檢注意！JIS&CNS 訂單必須每滿50噸一定要再做一次TEST (RMK00259) . 1.有客戶要下CNS第3類,以下備註麻煩CCP與TSD遵循,謝謝! (RMK00394) . 1.1.面漆塗佈量務必>=90%（如果背面用面漆也一樣） (RMK00394) . 1.2.務必留30cm*全寬試片1片,供實驗室委託確認SST與QUV性能。並於試片上註明"SST 2000HRS、QUV 1500HRS" (RMK00394) . 【PMT】本單面漆為"PVDF"，經會議決議需量測板溫並記錄之。每一張排程需量測一次否則追究責任 (RMK00503) . 【抽氣量】白色系在CC1生產時,FINISH抽氣量請設定250,如生產中發生色差b值異常升高,請股長再加大抽氣量因應 (RMK00560) | 訂單:2511DFD042/001 CC2 <生產備註> 事項如下 . 1.本單若塗裝背面漆一律改為REVERSE COATING 例外訂單如下敘述 (RMK00163) . 2.例外訂單為R字頭超低光澤與PVDF (＞25μ)，背面漆可改 NATURE COATING，但搭配底漆避免遮蓋性不佳 (RMK00163) . ★品檢注意！JIS&CNS 訂單必須每滿50噸一定要再做一次TEST (RMK00259) . 1.有客戶要下CNS第3類,以下備註麻煩CCP與TSD遵循,謝謝! (RMK00394) . 1.1.面漆塗佈量務必>=90%（如果背面用面漆也一樣） (RMK00394) . 1.2.務必留30cm*全寬試片1片,供實驗室委託確認SST與QUV性能。並於試片上註明"SST 2000HRS、QUV 1500HRS" (RMK00394) . 【PMT】本單面漆為"PVDF"，經會議決議需量測板溫並記錄之。每一張排程需量測一次否則追究責任 (RMK00503) . 【抽氣量】白色系在CC1生產時,FINISH抽氣量請設定250,如生產中發生色差b值異常升高,請股長再加大抽氣量因應 (RMK00560) | 訂單:2511DFD042/001 RCL 無 <生產備註> 事項 | 訂單:2511DFD042/001 CCPK 無 <生產備註> 事項 | 訂單:2511DFD042/001 CGQC 無 <品檢備註> 事項 | 訂單:2511DFD042/001 CCQC <品檢備註> 事項如下 . 1.本單若塗裝背面漆一律改為REVERSE COATING 例外訂單如下敘述 (RMK00163) . 2.例外訂單為R字頭超低光澤與PVDF (＞25μ)，背面漆可改 NATURE COATING，但搭配底漆避免遮蓋性不佳 (RMK00163) . ★品檢注意！JIS&CNS 訂單必須每滿50噸一定要再做一次TEST (RMK00259) . 1.有客戶要下CNS第3類,以下備註麻煩CCP與TSD遵循,謝謝! (RMK00394) . 1.1.面漆塗佈量務必>=90%（如果背面用面漆也一樣） (RMK00394) . 1.2.務必留30cm*全寬試片1片,供實驗室委託確認SST與QUV性能。並於試片上註明"SST 2000HRS、QUV 1500HRS" (RMK00394) . 【PMT】本單面漆為"PVDF"，經會議決議需量測板溫並記錄之。每一張排程需量測一次否則追究責任 (RMK00503) | 訂單:2511DFD042/001 TOL 無 <生產備註> 事項 |  | 訂單 2511DFD042/001 修改記錄如下: 20251114 09:16:33 (21003) 退火碼: >> S1, 用途碼: >> CIA008, 背面標示: >> C815, 訂單背面顏色(五碼): >> BW73Y, 背面漆膜厚: >> 12.5, 背面漆塗漆型式幾塗幾烤: >> 2, 鉻酸鹽: >> Z, 訂單厚度: >> 0.52, 訂單重: >> 30, 重量容許率(下限): >> 10, 重量容許率(上限): >> 10, 訂單寬度: >> 914, 鍍製方式: >> AC, 鋼捲內徑: >> 508, 鋼捲下限重: >> 3, 鋼捲上限重: >> 5, 壓花條件碼: >> -, 表面花紋: >> R, 綠色識別碼: >> -, 印刷輥號: >> -, 產品代碼: >> PPGL, 皮膜碼: >> -, 單位別: >> M, 油品種類: >> Z, 塗油量: >> Z, 包裝代碼: >> D2 , 保護膜碼: >> -, 客戶試片取樣型式: >> -, 調質碼: >> S, 套筒碼: >> R , 規格: >> CGLC400-30, 製造標準: >> CNS, 表面處理劑種類: >> Z, 表面處理劑塗佈量: >> Z, 伸長率測試: >> N, 硬度測試碼: >> N, 抗拉強度測試: >> N, 降伏強度測試: >> N, 厚度變異: >> -1.4, 訂單正面顏色(五碼): >> FW266, 正面漆膜厚: >> 25, 正面漆塗漆型式幾塗幾烤: >> 2, 修邊碼: >> Y, 重量碼: >> AW, 鋼捲捲向: >> I, 鍍層碼: >> AZ150, | H:厚度偏薄
PPGL | 2511DFD043/001 | 1. 橫式棧板包裝分切鋼捲外徑≦ 1100MM, 審單時請確認!--->最大分切限重要跟PP說 (OFP00378)-{.不符.} 2. 容易發生鼓起訂單, 請詢問客戶是否可允許 STAGGER捲取 (OFP00606)-{.不符.} 3. ●依旭台背面（正面漆塗料）發泡黏著性不佳（CC250503），要確認背面是否要發泡● (OFP00739)-{.不符.} 4. 【捲取STAGGER確認】鍍層AZ200（含）以上，當高鍍層+高膜厚，需 STAGGER捲取較為妥當 (OFP00765)-{.不符.} | 1. 製造標準為MS、ASTM或銷新加坡之訂單，若無技術指定優先用料，請優先使用國內料，勿使用ANFEN (OFP00406)-{.不符.} | 1. 訂單若有厚度變異，冷軋厚度公差比照烤漆計算公式 , 但最小為 1/2 公差做設定 (OFP00254)-{.不符.} 2. 橫式棧板包裝分切鋼捲外徑≦ 1100MM, 審單時請確認!--->最大分切限重要跟PP說 (OFP00378)-{.不符.} 3. 製造標準為MS、ASTM或銷新加坡之訂單，若無技術指定優先用料，請優先使用國內料，勿使用ANFEN (OFP00406)-{.不符.} 4. 因多PASS的烤漆單位長度是SHOW末 PASS，所以各PASS單位長度需自己算並註記於備註 (OFP00431)-{.不符.} 5. 容易發生鼓起訂單, 請詢問客戶是否可允許 STAGGER捲取 (OFP00606)-{.不符.} 6. ●依旭台背面（正面漆塗料）發泡黏著性不佳（CC250503），要確認背面是否要發泡● (OFP00739)-{.不符.} 7. 【捲取STAGGER確認】鍍層AZ200（含）以上，當高鍍層+高膜厚，需 STAGGER捲取較為妥當 (OFP00765)-{.不符.} | 訂單:2511DFD043/001 CPL <生產備註> 事項如下 . 除HGI/ HGL 訂單邊緣不噴油. 其餘皆側緣噴油 (RMK00285) | 訂單:2511DFD043/001 CR1 無 <生產備註> 事項 | 訂單:2511DFD043/001 CR2 無 <生產備註> 事項 | 訂單:2511DFD043/001 CG1 <生產備註> 事項如下 . 平板類,鍍鋅生產時SKIN PASS & T/L 請依據鍍鋅標準規定生產 (RMK00100) . 鍍鋅表面不可有鋅痕、壓痕、凹陷、及刮傷 、應變痕等。 (RMK00100) . 出口鋼捲盤捲後目視不允許有鼓起. (RMK00100) . 本單於烤漆正背面都塗裝正面漆，因此鍍鋅請管制背面表面品質比照正面 (RMK00363) . 因成形性需求故鍍層量有上限管制，排程變換前後一顆分切請U3暫留，待產線確認鍍層量後再行處置。 (RMK00532) . 鍍層 AZ150 (含) 以上 , 鋅花等級 C~E 目標D，避免鋅花晶界明顯後續造成烤漆點狀未塗漆。 (RMK00565) | 訂單:2511DFD043/001 CG2 <生產備註> 事項如下 . 平板類,鍍鋅生產時SKIN PASS & T/L 請依據鍍鋅標準規定生產 (RMK00100) . 鍍鋅表面不可有鋅痕、壓痕、凹陷、及刮傷 、應變痕等。 (RMK00100) . 出口鋼捲盤捲後目視不允許有鼓起. (RMK00100) . 本單於烤漆正背面都塗裝正面漆，因此鍍鋅請管制背面表面品質比照正面 (RMK00363) . 因成形性需求故鍍層量有上限管制，排程變換前後一顆分切請U3暫留，待產線確認鍍層量後再行處置。 (RMK00532) . CG2:鍍層 AZ200 (含) 以上 , 鋅花等級 C~E 目標D，SKP R/F 目標270噸 (RMK00538) . CG2:SKP R/F 有異常狀況時最低可降至 230 噸 ,避免鋅花晶界明顯後續造成烤漆點狀未塗漆。 (RMK00538) . 鍍層 AZ150 (含) 以上 , 鋅花等級 C~E 目標D，避免鋅花晶界明顯後續造成烤漆點狀未塗漆。 (RMK00565) | 訂單:2511DFD043/001 CC1 <生產備註> 事項如下 . 【捲取】請出口以 stagger 捲取 (RMK-E_CHIN) . 【第一PASS單位重量長度】201～224 m/t (RMK-E_CHIN) . 1.本單若塗裝背面漆一律改為REVERSE COATING 例外訂單如下敘述 (RMK00163) . 2.例外訂單為R字頭超低光澤與PVDF (＞25μ)，背面漆可改 NATURE COATING，但搭配底漆避免遮蓋性不佳 (RMK00163) . 【PMT】本單面漆為"PVDF"，經會議決議需量測板溫並記錄之。每一張排程需量測一次否則追究責任 (RMK00503) . 【速限】2019/08/30 晨會決議 高鍍層（≧AZ200）生產限速≦50 mpm (RMK00508) | 訂單:2511DFD043/001 CC2 <生產備註> 事項如下 . 【捲取】請出口以 stagger 捲取 (RMK-E_CHIN) . 【第一PASS單位重量長度】201～224 m/t (RMK-E_CHIN) . 1.本單若塗裝背面漆一律改為REVERSE COATING 例外訂單如下敘述 (RMK00163) . 2.例外訂單為R字頭超低光澤與PVDF (＞25μ)，背面漆可改 NATURE COATING，但搭配底漆避免遮蓋性不佳 (RMK00163) . 【PMT】本單面漆為"PVDF"，經會議決議需量測板溫並記錄之。每一張排程需量測一次否則追究責任 (RMK00503) . 【速限】2019/08/30 晨會決議 高鍍層（≧AZ200）生產限速≦50 mpm (RMK00508) | 訂單:2511DFD043/001 RCL 無 <生產備註> 事項 | 訂單:2511DFD043/001 CCPK 無 <生產備註> 事項 | 訂單:2511DFD043/001 CGQC <品檢備註> 事項如下 . 本單於烤漆正背面都塗裝正面漆，因此鍍鋅請管制背面表面品質比照正面 (RMK00363) . CG2:鍍層 AZ200 (含) 以上 , 鋅花等級 C~E 目標D，SKP R/F 目標270噸 (RMK00538) . CG2:SKP R/F 有異常狀況時最低可降至 230 噸 ,避免鋅花晶界明顯後續造成烤漆點狀未塗漆。 (RMK00538) . 鍍層 AZ150 (含) 以上 , 鋅花等級 C~E 目標D，避免鋅花晶界明顯後續造成烤漆點狀未塗漆。 (RMK00565) | 訂單:2511DFD043/001 CCQC <品檢備註> 事項如下 . 1.本單若塗裝背面漆一律改為REVERSE COATING 例外訂單如下敘述 (RMK00163) . 2.例外訂單為R字頭超低光澤與PVDF (＞25μ)，背面漆可改 NATURE COATING，但搭配底漆避免遮蓋性不佳 (RMK00163) . 【PMT】本單面漆為"PVDF"，經會議決議需量測板溫並記錄之。每一張排程需量測一次否則追究責任 (RMK00503) . 【速限】2019/08/30 晨會決議 高鍍層（≧AZ200）生產限速≦50 mpm (RMK00508) | 訂單:2511DFD043/001 TOL 無 <生產備註> 事項 | 【第一PASS單位重量長度】201～224 m/t^^/CC1/CC2/ <<.E_CHIN 2025/11/17 14:23.>> 【第二PASS單位重量長度】198～220 m/t^^ <<.E_CHIN 2025/11/17 14:24.>> 【捲取】請出口以 stagger 捲取^^/CC1/CC2/ <<.E_CHIN 2025/11/17 14:27.>> | 訂單 2511DFD043/001 修改記錄如下: 20251114 13:06:54 (24020) 退火碼: >> H2, 用途碼: >> CIA008, 背面標示: >> C843, 訂單背面顏色(五碼): >> 6W26X, 背面漆膜厚: >> 25MIN, 背面漆塗漆型式幾塗幾烤: >> 2, 鉻酸鹽: >> Z, 訂單厚度: >> 0.6, 訂單重: >> 18, 重量容許率(下限): >> 10, 重量容許率(上限): >> 10, 訂單寬度: >> 1000, 鍍製方式: >> AC, 鋼捲內徑: >> 508, 鋼捲下限重: >> 3.5, 鋼捲上限重: >> 5, 壓花條件碼: >> -, 表面花紋: >> R, 綠色識別碼: >> -, 印刷輥號: >> -, 產品代碼: >> PPGL, 皮膜碼: >> -, 單位別: >> M, 油品種類: >> Z, 塗油量: >> Z, 包裝代碼: >> W7 , 保護膜碼: >> -, 客戶試片取樣型式: >> -, 調質碼: >> S, 套筒碼: >> P , 規格: >> A792MSSGR550, 製造標準: >> ASTM, 表面處理劑種類: >> Z, 表面處理劑塗佈量: >> Z, 伸長率測試: >> N, 硬度測試碼: >> N, 抗拉強度測試: >> N, 降伏強度測試: >> N, 厚度變異: >> 3.7, 訂單正面顏色(五碼): >> FB62Z, 正面漆膜厚: >> 45MIN, 正面漆塗漆型式幾塗幾烤: >> 2, 修邊碼: >> Y, 重量碼: >> AW, 鋼捲捲向: >> I, 鍍層碼: >> AZM210, | G:厚度偏厚 | [訂單訊息通知] 2025/11/17 下午 02:19:15 *** (秦大維 >> 通知 >> Sam Xiao) 訊息 : 【捲取STAGGER確認】鍍層AZ200（含）以上，當高鍍層+高膜厚，需 STAGGER捲取較為妥當--->於備註需說明可或不可
PPGL | 2511DFD044/001 | 1. 提醒：CNS 第三類保固 PPGL AZ150（含）以上，PPGI Z27 （含）以上 TOP ≧25U , BK 兩層塗裝 (OFP00448)-{.不符.} 2. 再三提醒確認！CNS &JIS 塗裝 PVDF 需要"3類"耐候等級。並注意鍍層或膜厚是否符合.... (OFP00568)-{.不符.} 3. 再三提醒確認！CNS&JIS塗裝 PVDF 需要"3類"耐候等級。並注意鍍層或膜厚是否符合.... (OFP00569)-{.不符.} 4. 容易發生鼓起訂單, 請詢問客戶是否可允許 STAGGER捲取 (OFP00606)-{.不符.} 5. ●依旭台背面（正面漆塗料）發泡黏著性不佳（CC250503），要確認背面是否要發泡● (OFP00739)-{.不符.} 6. 【捲取STAGGER確認】鍍層AZ200（含）以上，當高鍍層+高膜厚，需 STAGGER捲取較為妥當 (OFP00765)-{.不符.} | 1. 部分大陸料含B元素超過CNS規範管制，故請原料CNS規範之訂單不要配大陸料 (OFP00684)-{.不符.} | 1. ASIA PVDF 底漆需用自家底漆請確認之 (OFP00404)-{.不符.} 2. ASIA PVDF 底漆需用自家底漆請確認之 (OFP00405)-{.不符.} 3. 因多PASS的烤漆單位長度是SHOW末 PASS，所以各PASS單位長度需自己算並註記於備註 (OFP00431)-{.不符.} 4. 提醒：CNS 第三類保固 PPGL AZ150（含）以上，PPGI Z27 （含）以上 TOP ≧25U , BK 兩層塗裝 (OFP00448)-{.不符.} 5. 【提醒 審單人員】CR≧0.6 要於烤漆備註調降 PMT等相關。★KP抗塵PVDF不受此限 (OFP00509)-{.不符.} 6. 再三提醒確認！CNS &JIS 塗裝 PVDF 需要"3類"耐候等級。並注意鍍層或膜厚是否符合.... (OFP00568)-{.不符.} 7. 再三提醒確認！CNS&JIS塗裝 PVDF 需要"3類"耐候等級。並注意鍍層或膜厚是否符合.... (OFP00569)-{.不符.} 8. 容易發生鼓起訂單, 請詢問客戶是否可允許 STAGGER捲取 (OFP00606)-{.不符.} 9. 部分大陸料含B元素超過CNS規範管制，故請原料CNS規範之訂單不要配大陸料 (OFP00684)-{.不符.} 10. ●依旭台背面（正面漆塗料）發泡黏著性不佳（CC250503），要確認背面是否要發泡● (OFP00739)-{.不符.} 11. 【捲取STAGGER確認】鍍層AZ200（含）以上，當高鍍層+高膜厚，需 STAGGER捲取較為妥當 (OFP00765)-{.不符.} | 訂單:2511DFD044/001 CPL <生產備註> 事項如下 . 本單為烤漆背面大於等於25μ塗裝，軋延後不允許毛邊，請CPL注意修邊狀況 (RMK00124) . 【邊緣品質】此為烤漆背面25μ訂單，請加強檢視鋼捲：邊緣殘剪、側緣鋅渣或毛邊，因為會導致烤漆背面漆轉印正面 (RMK00126) . 除HGI/ HGL 訂單邊緣不噴油. 其餘皆側緣噴油 (RMK00285) | 訂單:2511DFD044/001 CR1 <生產備註> 事項如下 . 【邊緣品質】此為烤漆背面25μ訂單，請加強檢視鋼捲：邊緣殘剪、側緣鋅渣或毛邊，因為會導致烤漆背面漆轉印正面 (RMK00126) . 材質1017S之強度等同SAE1017；1017M之強度等同SAE1025 (RMK00700) | 訂單:2511DFD044/001 CR2 <生產備註> 事項如下 . 【邊緣品質】此為烤漆背面25μ訂單，請加強檢視鋼捲：邊緣殘剪、側緣鋅渣或毛邊，因為會導致烤漆背面漆轉印正面 (RMK00126) . 材質1017S之強度等同SAE1017；1017M之強度等同SAE1025 (RMK00700) | 訂單:2511DFD044/001 CG1 <生產備註> 事項如下 . 平板類,鍍鋅生產時SKIN PASS & T/L 請依據鍍鋅標準規定生產 (RMK00100) . 鍍鋅表面不可有鋅痕、壓痕、凹陷、及刮傷 、應變痕等。 (RMK00100) . 出口鋼捲盤捲後目視不允許有鼓起. (RMK00100) . 【邊緣品質】此為烤漆背面25μ訂單，請加強檢視鋼捲：邊緣殘剪、側緣鋅渣或毛邊，因為會導致烤漆背面漆轉印正面 (RMK00126) . 本單於烤漆正背面都塗裝正面漆，因此鍍鋅請管制背面表面品質比照正面 (RMK00363) . 因成形性需求故鍍層量有上限管制，排程變換前後一顆分切請U3暫留，待產線確認鍍層量後再行處置。 (RMK00532) | 訂單:2511DFD044/001 CG2 <生產備註> 事項如下 . 平板類,鍍鋅生產時SKIN PASS & T/L 請依據鍍鋅標準規定生產 (RMK00100) . 鍍鋅表面不可有鋅痕、壓痕、凹陷、及刮傷 、應變痕等。 (RMK00100) . 出口鋼捲盤捲後目視不允許有鼓起. (RMK00100) . 【邊緣品質】此為烤漆背面25μ訂單，請加強檢視鋼捲：邊緣殘剪、側緣鋅渣或毛邊，因為會導致烤漆背面漆轉印正面 (RMK00126) . 本單於烤漆正背面都塗裝正面漆，因此鍍鋅請管制背面表面品質比照正面 (RMK00363) . 因成形性需求故鍍層量有上限管制，排程變換前後一顆分切請U3暫留，待產線確認鍍層量後再行處置。 (RMK00532) | 訂單:2511DFD044/001 CC1 <生產備註> 事項如下 . 【第二 PASS 單位長度】110～134 米/噸 (RMK-E_CHIN) . 【第一 PASS 單位長度】112~136 米/噸 (RMK-E_CHIN) . 【PMT】1.1.因為CR厚 0.808 mm，TOP 標準PMT以244℃去計算 (RMK-E_CHIN) . 【★背標噴印特別注意★】豪輝曰：C816背記請印單邊即可(60噸統一任意一邊即可） (RMK-E_CHIN) . 冷軋厚度 > 0.8mm 內圈須插入二張瓦楞紙,防止端板印痕.客戶為益大時不可加瓦楞紙 (RMK00059) . 【邊緣品質】此為烤漆背面25μ訂單，請加強檢視鋼捲：邊緣殘剪、側緣鋅渣或毛邊，因為會導致烤漆背面漆轉印正面 (RMK00126) . 1.本單若塗裝背面漆一律改為REVERSE COATING 例外訂單如下敘述 (RMK00163) . 2.例外訂單為R字頭超低光澤與PVDF (＞25μ)，背面漆可改 NATURE COATING，但搭配底漆避免遮蓋性不佳 (RMK00163) . ★品檢注意！JIS&CNS 訂單必須每滿50噸一定要再做一次TEST (RMK00259) . 【PMT】本單面漆為"PVDF"，經會議決議需量測板溫並記錄之。每一張排程需量測一次否則追究責任 (RMK00503) . 【速限】2019/08/30 晨會決議 高鍍層（≧AZ200）生產限速≦50 mpm (RMK00508) . 【抽氣量】白色系在CC1生產時,FINISH抽氣量請設定250,如生產中發生色差b值異常升高,請股長再加大抽氣量因應 (RMK00560) . 【PMT】1.2.CC2計算完後面漆每個ZONE 爐溫各降8℃為最終爐溫 (RMK00568) . 【PMT】1.3.CC2因爐溫各降8℃為最終爐溫，請股長於TEST時 確實量測板溫 (RMK00568) . 【PMT】1.4.若發現PMT不足，請上調ZONE溫度並回饋工程師 (RMK00568) . 【PMT】1.5.品檢注意！因標準PMT有下修請注意MEK測試 (RMK00568) . 【PMT】1.6.厚板少生產，請領班量測板溫並記錄之 (RMK00568) | 訂單:2511DFD044/001 CC2 <生產備註> 事項如下 . 【第二 PASS 單位長度】110～134 米/噸 (RMK-E_CHIN) . 【第一 PASS 單位長度】112~136 米/噸 (RMK-E_CHIN) . 【PMT】1.1.因為CR厚 0.808 mm，TOP 標準PMT以244℃去計算 (RMK-E_CHIN) . 【★背標噴印特別注意★】豪輝曰：C816背記請印單邊即可(60噸統一任意一邊即可） (RMK-E_CHIN) . 冷軋厚度 > 0.8mm 內圈須插入二張瓦楞紙,防止端板印痕.客戶為益大時不可加瓦楞紙 (RMK00059) . 【邊緣品質】此為烤漆背面25μ訂單，請加強檢視鋼捲：邊緣殘剪、側緣鋅渣或毛邊，因為會導致烤漆背面漆轉印正面 (RMK00126) . 1.本單若塗裝背面漆一律改為REVERSE COATING 例外訂單如下敘述 (RMK00163) . 2.例外訂單為R字頭超低光澤與PVDF (＞25μ)，背面漆可改 NATURE COATING，但搭配底漆避免遮蓋性不佳 (RMK00163) . ★品檢注意！JIS&CNS 訂單必須每滿50噸一定要再做一次TEST (RMK00259) . 【PMT】本單面漆為"PVDF"，經會議決議需量測板溫並記錄之。每一張排程需量測一次否則追究責任 (RMK00503) . 【速限】2019/08/30 晨會決議 高鍍層（≧AZ200）生產限速≦50 mpm (RMK00508) . 【抽氣量】白色系在CC1生產時,FINISH抽氣量請設定250,如生產中發生色差b值異常升高,請股長再加大抽氣量因應 (RMK00560) . 【PMT】1.2.CC2計算完後面漆每個ZONE 爐溫各降8℃為最終爐溫 (RMK00568) . 【PMT】1.3.CC2因爐溫各降8℃為最終爐溫，請股長於TEST時 確實量測板溫 (RMK00568) . 【PMT】1.4.若發現PMT不足，請上調ZONE溫度並回饋工程師 (RMK00568) . 【PMT】1.5.品檢注意！因標準PMT有下修請注意MEK測試 (RMK00568) . 【PMT】1.6.厚板少生產，請領班量測板溫並記錄之 (RMK00568) | 訂單:2511DFD044/001 RCL <生產備註> 事項如下 . 冷軋厚度 > 0.8mm 內圈須插入二張瓦楞紙,防止端板印痕.客戶為益大時不可加瓦楞紙 (RMK00059) | 訂單:2511DFD044/001 CCPK 無 <生產備註> 事項 | 訂單:2511DFD044/001 CGQC <品檢備註> 事項如下 . 【邊緣品質】此為烤漆背面25μ訂單，請加強檢視鋼捲：邊緣殘剪、側緣鋅渣或毛邊，因為會導致烤漆背面漆轉印正面 (RMK00126) . 本單於烤漆正背面都塗裝正面漆，因此鍍鋅請管制背面表面品質比照正面 (RMK00363) | 訂單:2511DFD044/001 CCQC <品檢備註> 事項如下 . 【PMT】1.1.因為CR厚 0.808 mm，TOP 標準PMT以244℃去計算 (RMK-E_CHIN) . 【★背標噴印特別注意★】豪輝曰：C816背記請印單邊即可(60噸統一任意一邊即可） (RMK-E_CHIN) . 冷軋厚度 > 0.8mm 內圈須插入二張瓦楞紙,防止端板印痕.客戶為益大時不可加瓦楞紙 (RMK00059) . 【邊緣品質】此為烤漆背面25μ訂單，請加強檢視鋼捲：邊緣殘剪、側緣鋅渣或毛邊，因為會導致烤漆背面漆轉印正面 (RMK00126) . 1.本單若塗裝背面漆一律改為REVERSE COATING 例外訂單如下敘述 (RMK00163) . 2.例外訂單為R字頭超低光澤與PVDF (＞25μ)，背面漆可改 NATURE COATING，但搭配底漆避免遮蓋性不佳 (RMK00163) . ★品檢注意！JIS&CNS 訂單必須每滿50噸一定要再做一次TEST (RMK00259) . 【PMT】本單面漆為"PVDF"，經會議決議需量測板溫並記錄之。每一張排程需量測一次否則追究責任 (RMK00503) . 【速限】2019/08/30 晨會決議 高鍍層（≧AZ200）生產限速≦50 mpm (RMK00508) . 【PMT】1.2.CC2計算完後面漆每個ZONE 爐溫各降8℃為最終爐溫 (RMK00568) . 【PMT】1.3.CC2因爐溫各降8℃為最終爐溫，請股長於TEST時 確實量測板溫 (RMK00568) . 【PMT】1.4.若發現PMT不足，請上調ZONE溫度並回饋工程師 (RMK00568) . 【PMT】1.5.品檢注意！因標準PMT有下修請注意MEK測試 (RMK00568) . 【PMT】1.6.厚板少生產，請領班量測板溫並記錄之 (RMK00568) | 訂單:2511DFD044/001 TOL 無 <生產備註> 事項 | 【★背標噴印特別注意★】豪輝曰：C816背記請印單邊即可(60噸統一任意一邊即可）^^/CC1/CC2/CCQC/ <<.E_CHIN 2025/12/01 10:48.>> 【PMT】1.1.因為CR厚 0.808 mm，TOP 標準PMT以244℃去計算^^/CC1/CC2/CCQC/^^ <<.E_CHIN 2025/12/01 10:49.>> 【第一 PASS 單位長度】112~136 米/噸^^/CC1/CC2/ <<.E_CHIN 2025/12/01 11:08.>> 【第二 PASS 單位長度】110～134 米/噸^^/CC1/CC2/^^ <<.E_CHIN 2025/12/01 11:16.>> | 訂單 2511DFD044/001 修改記錄如下: 20251117 14:47:35 (24020) 退火碼: >> S1, 用途碼: >> CIA008, 背面標示: >> C816, 訂單背面顏色(五碼): >> XXXXX, 背面漆膜厚: >> NOM, 背面漆塗漆型式幾塗幾烤: >> 2, 鉻酸鹽: >> Z, 訂單厚度: >> 0.8, 訂單重: >> 60, 重量容許率(下限): >> 10, 重量容許率(上限): >> 10, 訂單寬度: >> 1219, 鍍製方式: >> BC, 鋼捲內徑: >> 508, 鋼捲下限重: >> 3.5, 鋼捲上限重: >> 5, 壓花條件碼: >> -, 表面花紋: >> R, 綠色識別碼: >> -, 印刷輥號: >> -, 產品代碼: >> PPGL, 皮膜碼: >> -, 單位別: >> M, 油品種類: >> Z, 塗油量: >> Z, 包裝代碼: >> D2 , 保護膜碼: >> -, 客戶試片取樣型式: >> -, 調質碼: >> S, 套筒碼: >> R , 規格: >> CGLC400-33, 製造標準: >> CNS, 表面處理劑種類: >> Z, 表面處理劑塗佈量: >> Z, 伸長率測試: >> N, 硬度測試碼: >> N, 抗拉強度測試: >> N, 降伏強度測試: >> N, 厚度變異: >> 0, 訂單正面顏色(五碼): >> XXXXX, 正面漆膜厚: >> NOM, 正面漆塗漆型式幾塗幾烤: >> 2, 修邊碼: >> Y, 重量碼: >> AW, 鋼捲捲向: >> I, 鍍層碼: >> AZ200, 20251128 11:51:25 (24020) 訂單背面顏色(五碼): XXXXX >> FW28V, 背面漆膜厚: NOM >> 60MIN, 訂單正面顏色(五碼): XXXXX >> FW28V, 正面漆膜厚: NOM >> 60MIN, | *: | [訂單訊息通知] 2025/11/18 下午 02:06:41 *** (秦大維 >> 通知 >> Sam Xiao) 訊息 : C816背記請打單邊即可,--->是不管哪一邊！只要一邊就好的意思嗎？ [訂單訊息通知] 2025/11/18 下午 02:13:00 *** (張芬芬 >> 通知 >> Sam Xiao, Winnie Chang, Emily Hong, XinYi Wu, Edwy Chin, YuLung Kung, B.S. Wan, Y.L. Liu, Julian Liu, Sony Su, YunTung Li) 訊息 : 熱軋庫存20噸,另40噸新買交期預估 12/20 [訂單訊息通知] 2025/11/28 1:25:04 PM 訂單訊息通知 (蕭豪輝 >> 通知 >> Edwy Chin) 訂單訊息 : 大維哥，抱歉晚回覆！ 是的，不管哪一邊，只要一邊就好。
PPGL | 2511DFD045/001 | 1. 提醒：訂單厚度＜0.261，若BK 膜厚＞20U必須與TDCC討論。確認OK可不用理會 (OFP00332)-{.不符.} | 1. 薄寬硬板(T≦0.25且W≧1150)請優先選用日本熱軋鋼捲(1.8或2.01) (OFP00252)-{.不符.} 2. 需TO PP...本單有特別的軋延規定請PP注意一下SOP的備註 (OFP00261)-{.不符.} 3. 部分大陸料含B元素超過CNS規範管制，故請原料CNS規範之訂單不要配大陸料 (OFP00684)-{.不符.} | 1. 薄寬硬板(T≦0.25且W≧1150)請優先選用日本熱軋鋼捲(1.8或2.01) (OFP00252)-{.不符.} 2. 需TO PP...本單有特別的軋延規定請PP注意一下SOP的備註 (OFP00261)-{.不符.} 3. 提醒：訂單厚度＜0.261，若BK 膜厚＞20U必須與TDCC討論。確認OK可不用理會 (OFP00332)-{.不符.} 4. 部分大陸料含B元素超過CNS規範管制，故請原料CNS規範之訂單不要配大陸料 (OFP00684)-{.不符.} 5. 用途別對應選配碼不符 (用途碼:COR007, 選配碼:ON015 不符)(OFP00030)-{.不符.} | 訂單:2511DFD045/001 CPL <生產備註> 事項如下 . 除HGI/ HGL 訂單邊緣不噴油. 其餘皆側緣噴油 (RMK00285) . CNS AZ50 鍍層相當於 SYSCO AZ050 鍍層 (RMK00294) | 訂單:2511DFD045/001 CR1 <生產備註> 事項如下 . 生產FH時CR允許中波（盡量小）不可以有小邊波以利鍍鋅板形控制 (RMK00131) . CNS AZ50 鍍層相當於 SYSCO AZ050 鍍層 (RMK00294) . A.指定CR1＆CG1生產 (RMK00368) . B.弘燁烤漆屋頂背板 BC 0.216(或0.2)x1174mm FH 第一顆鋼捲外圈階梯式軋，生產時請注意下面規定 (RMK00368) . 1.先行板必須是FH，而且寬度是≧1100mm (RMK00368) . 2.若先行板排程板厚 0.28~0.35mm, 則弘燁訂單第一顆鋼捲外圈軋板厚0.307mm, 長度 100 米 (RMK00368) . 3.若先行板排程板厚 0.25~0.279mm, 則弘燁訂單第一顆鋼捲外圈軋板厚0.23mm, 長度 50 米 (RMK00368) . 4.以上邱課長與CR1邵課長研究過，請PP與CR1密切注意一下 (RMK00368) . 冷軋末Pass目標2D圖形(中波趨近 0 I-UNIT ,WS和 DS 兩隻腳 控制在-10 I-UNIT左右) (RMK00469) | 訂單:2511DFD045/001 CR2 <生產備註> 事項如下 . 生產FH時CR允許中波（盡量小）不可以有小邊波以利鍍鋅板形控制 (RMK00131) . CNS AZ50 鍍層相當於 SYSCO AZ050 鍍層 (RMK00294) . A.指定CR1＆CG1生產 (RMK00368) . B.弘燁烤漆屋頂背板 BC 0.216(或0.2)x1174mm FH 第一顆鋼捲外圈階梯式軋，生產時請注意下面規定 (RMK00368) . 1.先行板必須是FH，而且寬度是≧1100mm (RMK00368) . 2.若先行板排程板厚 0.28~0.35mm, 則弘燁訂單第一顆鋼捲外圈軋板厚0.307mm, 長度 100 米 (RMK00368) . 3.若先行板排程板厚 0.25~0.279mm, 則弘燁訂單第一顆鋼捲外圈軋板厚0.23mm, 長度 50 米 (RMK00368) . 4.以上邱課長與CR1邵課長研究過，請PP與CR1密切注意一下 (RMK00368) . 冷軋末Pass目標2D圖形(中波趨近 0 I-UNIT ,WS和 DS 兩隻腳 控制在-10 I-UNIT左右) (RMK00469) | 訂單:2511DFD045/001 CG1 <生產備註> 事項如下 . 壁板背板以一般屋頂放行標準放行 (RMK00131) . 生產FH時CR允許中波（盡量小）不可以有小邊波以利鍍鋅板形控制 (RMK00131) . CNS AZ50 鍍層相當於 SYSCO AZ050 鍍層 (RMK00294) . A.指定CR1＆CG1生產 (RMK00368) . B.弘燁烤漆屋頂背板 BC 0.216(或0.2)x1174mm FH 第一顆鋼捲外圈階梯式軋，生產時請注意下面規定 (RMK00368) . 1.先行板必須是FH，而且寬度是≧1100mm (RMK00368) . 2.若先行板排程板厚 0.28~0.35mm, 則弘燁訂單第一顆鋼捲外圈軋板厚0.307mm, 長度 100 米 (RMK00368) . 3.若先行板排程板厚 0.25~0.279mm, 則弘燁訂單第一顆鋼捲外圈軋板厚0.23mm, 長度 50 米 (RMK00368) . 4.以上邱課長與CR1邵課長研究過，請PP與CR1密切注意一下 (RMK00368) | 訂單:2511DFD045/001 CG2 <生產備註> 事項如下 . 壁板背板以一般屋頂放行標準放行 (RMK00131) . 生產FH時CR允許中波（盡量小）不可以有小邊波以利鍍鋅板形控制 (RMK00131) . CNS AZ50 鍍層相當於 SYSCO AZ050 鍍層 (RMK00294) . A.指定CR1＆CG1生產 (RMK00368) . B.弘燁烤漆屋頂背板 BC 0.216(或0.2)x1174mm FH 第一顆鋼捲外圈階梯式軋，生產時請注意下面規定 (RMK00368) . 1.先行板必須是FH，而且寬度是≧1100mm (RMK00368) . 2.若先行板排程板厚 0.28~0.35mm, 則弘燁訂單第一顆鋼捲外圈軋板厚0.307mm, 長度 100 米 (RMK00368) . 3.若先行板排程板厚 0.25~0.279mm, 則弘燁訂單第一顆鋼捲外圈軋板厚0.23mm, 長度 50 米 (RMK00368) . 4.以上邱課長與CR1邵課長研究過，請PP與CR1密切注意一下 (RMK00368) | 訂單:2511DFD045/001 CC1 <生產備註> 事項如下 . 若冷軋厚度≦0.3MM,且未加鋼套筒,請出口主操加貼"請勿堆疊"標籤 (RMK00070) . 1.本單若塗裝背面漆一律改為REVERSE COATING 例外訂單如下敘述 (RMK00163) . 2.例外訂單為R字頭超低光澤與PVDF (＞25μ)，背面漆可改 NATURE COATING，但搭配底漆避免遮蓋性不佳 (RMK00163) . ★品檢注意！JIS&CNS 訂單必須每滿50噸一定要再做一次TEST (RMK00259) . 請參考歷史塗裝條件對應色差值，調整1W0862單一MASS(不含底漆)以不低於標準 85%為底線，以達到△ L 管制±0.5 以內的目標 (RMK00399) . 【抽氣量】白色系在CC1生產時,FINISH抽氣量請設定250,如生產中發生色差b值異常升高,請股長再加大抽氣量因應 (RMK00560) | 訂單:2511DFD045/001 CC2 <生產備註> 事項如下 . 若冷軋厚度≦0.3MM,且未加鋼套筒,請出口主操加貼"請勿堆疊"標籤 (RMK00070) . 1.本單若塗裝背面漆一律改為REVERSE COATING 例外訂單如下敘述 (RMK00163) . 2.例外訂單為R字頭超低光澤與PVDF (＞25μ)，背面漆可改 NATURE COATING，但搭配底漆避免遮蓋性不佳 (RMK00163) . ★品檢注意！JIS&CNS 訂單必須每滿50噸一定要再做一次TEST (RMK00259) . 請參考歷史塗裝條件對應色差值，調整1W0862單一MASS(不含底漆)以不低於標準 85%為底線，以達到△ L 管制±0.5 以內的目標 (RMK00399) . 【抽氣量】白色系在CC1生產時,FINISH抽氣量請設定250,如生產中發生色差b值異常升高,請股長再加大抽氣量因應 (RMK00560) | 訂單:2511DFD045/001 RCL 無 <生產備註> 事項 | 訂單:2511DFD045/001 CCPK 無 <生產備註> 事項 | 訂單:2511DFD045/001 CGQC <品檢備註> 事項如下 . CNS AZ50 鍍層相當於 SYSCO AZ050 鍍層 (RMK00294) | 訂單:2511DFD045/001 CCQC <品檢備註> 事項如下 . 1.本單若塗裝背面漆一律改為REVERSE COATING 例外訂單如下敘述 (RMK00163) . 2.例外訂單為R字頭超低光澤與PVDF (＞25μ)，背面漆可改 NATURE COATING，但搭配底漆避免遮蓋性不佳 (RMK00163) . ★品檢注意！JIS&CNS 訂單必須每滿50噸一定要再做一次TEST (RMK00259) . 請參考歷史塗裝條件對應色差值，調整1W0862單一MASS(不含底漆)以不低於標準 85%為底線，以達到△ L 管制±0.5 以內的目標 (RMK00399) | 訂單:2511DFD045/001 TOL 無 <生產備註> 事項 |  | 訂單 2511DFD045/001 修改記錄如下: 20251117 11:17:05 (25028) 退火碼: >> H2, 用途碼: >> COR007, 背面標示: >> C817, 訂單背面顏色(五碼): >> BW736, 背面漆膜厚: >> NOM, 背面漆塗漆型式幾塗幾烤: >> 1, 鉻酸鹽: >> Z, 訂單厚度: >> 0.2, 訂單重: >> 20, 重量容許率(下限): >> 10, 重量容許率(上限): >> 10, 訂單寬度: >> 1230, 鍍製方式: >> BC, 鋼捲內徑: >> 508, 鋼捲下限重: >> 3, 鋼捲上限重: >> 5, 壓花條件碼: >> -, 表面花紋: >> R, 綠色識別碼: >> -, 印刷輥號: >> -, 產品代碼: >> PPGL, 皮膜碼: >> -, 單位別: >> M, 油品種類: >> Z, 塗油量: >> Z, 包裝代碼: >> D2 , 保護膜碼: >> -, 客戶試片取樣型式: >> -, 調質碼: >> S, 套筒碼: >> P , 規格: >> CGLC570-10, 製造標準: >> CNS, 表面處理劑種類: >> Z, 表面處理劑塗佈量: >> Z, 伸長率測試: >> N, 硬度測試碼: >> N, 抗拉強度測試: >> N, 降伏強度測試: >> N, 厚度變異: >> 0, 訂單正面顏色(五碼): >> 1W086, 正面漆膜厚: >> NOM, 正面漆塗漆型式幾塗幾烤: >> 2, 修邊碼: >> Y, 重量碼: >> AW, 鋼捲捲向: >> I, 鍍層碼: >> AZ50, | *:
PPGL | 2511DFD045/002 | 1. 單捲限重檢核 (原料重:16.5~21.5, 分切困難:20.00~21.00, 單捲限重:4.00~5.00)(OFP00031)-{.不符.} | 1. 部分大陸料含B元素超過CNS規範管制，故請原料CNS規範之訂單不要配大陸料 (OFP00684)-{.不符.} | 1. 1W08 系≧25U者確認料號若非1W0862 需於 RMK00399&400 將色碼加入 (OFP00487)-{.不符.} 2. 部分大陸料含B元素超過CNS規範管制，故請原料CNS規範之訂單不要配大陸料 (OFP00684)-{.不符.} | 訂單:2511DFD045/002 CPL <生產備註> 事項如下 . 除HGI/ HGL 訂單邊緣不噴油. 其餘皆側緣噴油 (RMK00285) | 訂單:2511DFD045/002 CR1 無 <生產備註> 事項 | 訂單:2511DFD045/002 CR2 無 <生產備註> 事項 | 訂單:2511DFD045/002 CG1 <生產備註> 事項如下 . 平板類,鍍鋅生產時SKIN PASS & T/L 請依據鍍鋅標準規定生產 (RMK00100) . 鍍鋅表面不可有鋅痕、壓痕、凹陷、及刮傷 、應變痕等。 (RMK00100) . 出口鋼捲盤捲後目視不允許有鼓起. (RMK00100) | 訂單:2511DFD045/002 CG2 <生產備註> 事項如下 . 平板類,鍍鋅生產時SKIN PASS & T/L 請依據鍍鋅標準規定生產 (RMK00100) . 鍍鋅表面不可有鋅痕、壓痕、凹陷、及刮傷 、應變痕等。 (RMK00100) . 出口鋼捲盤捲後目視不允許有鼓起. (RMK00100) | 訂單:2511DFD045/002 CC1 <生產備註> 事項如下 . 【分切說明】HR預估 16.5～21.5噸分切4～5噸經計算沒意外應該OK。若發生異常請通知"翰宇" (RMK-E_CHIN) . 1.本單若塗裝背面漆一律改為REVERSE COATING 例外訂單如下敘述 (RMK00163) . 2.例外訂單為R字頭超低光澤與PVDF (＞25μ)，背面漆可改 NATURE COATING，但搭配底漆避免遮蓋性不佳 (RMK00163) . 弘曄戶外壁板可允許兩邊有背漆轉印，但是必須管制"單邊"≦5 mm (RMK00254) . ★品檢注意！JIS&CNS 訂單必須每滿50噸一定要再做一次TEST (RMK00259) . * 可允許單邊背面漆轉印 (RMK00350) . * 允許兩邊有背漆轉印，但是必須管制"單邊"≦5 mm (RMK00350) . 請參考歷史塗裝條件對應色差值，調整1W0862單一MASS(不含底漆)以不低於標準 85%為底線，以達到△ L 管制±0.5 以內的目標 (RMK00399) . 【抽氣量】白色系在CC1生產時,FINISH抽氣量請設定250,如生產中發生色差b值異常升高,請股長再加大抽氣量因應 (RMK00560) | 訂單:2511DFD045/002 CC2 <生產備註> 事項如下 . 【分切說明】HR預估 16.5～21.5噸分切4～5噸經計算沒意外應該OK。若發生異常請通知"翰宇" (RMK-E_CHIN) . 1.本單若塗裝背面漆一律改為REVERSE COATING 例外訂單如下敘述 (RMK00163) . 2.例外訂單為R字頭超低光澤與PVDF (＞25μ)，背面漆可改 NATURE COATING，但搭配底漆避免遮蓋性不佳 (RMK00163) . 弘曄戶外壁板可允許兩邊有背漆轉印，但是必須管制"單邊"≦5 mm (RMK00254) . ★品檢注意！JIS&CNS 訂單必須每滿50噸一定要再做一次TEST (RMK00259) . * 可允許單邊背面漆轉印 (RMK00350) . * 允許兩邊有背漆轉印，但是必須管制"單邊"≦5 mm (RMK00350) . 請參考歷史塗裝條件對應色差值，調整1W0862單一MASS(不含底漆)以不低於標準 85%為底線，以達到△ L 管制±0.5 以內的目標 (RMK00399) . 【抽氣量】白色系在CC1生產時,FINISH抽氣量請設定250,如生產中發生色差b值異常升高,請股長再加大抽氣量因應 (RMK00560) | 訂單:2511DFD045/002 RCL 無 <生產備註> 事項 | 訂單:2511DFD045/002 CCPK 無 <生產備註> 事項 | 訂單:2511DFD045/002 CGQC 無 <品檢備註> 事項 | 訂單:2511DFD045/002 CCQC <品檢備註> 事項如下 . 1.本單若塗裝背面漆一律改為REVERSE COATING 例外訂單如下敘述 (RMK00163) . 2.例外訂單為R字頭超低光澤與PVDF (＞25μ)，背面漆可改 NATURE COATING，但搭配底漆避免遮蓋性不佳 (RMK00163) . 弘曄戶外壁板可允許兩邊有背漆轉印，但是必須管制"單邊"≦5 mm (RMK00254) . ★品檢注意！JIS&CNS 訂單必須每滿50噸一定要再做一次TEST (RMK00259) . * 可允許單邊背面漆轉印 (RMK00350) . * 允許兩邊有背漆轉印，但是必須管制"單邊"≦5 mm (RMK00350) . 請參考歷史塗裝條件對應色差值，調整1W0862單一MASS(不含底漆)以不低於標準 85%為底線，以達到△ L 管制±0.5 以內的目標 (RMK00399) | 訂單:2511DFD045/002 TOL 無 <生產備註> 事項 | 【分切說明】HR預估 16.5～21.5噸分切4～5噸經計算沒意外應該OK。若發生異常請通知"翰宇"^^/CC1/CC2/ <<.E_CHIN 2025/11/19 08:28.>> | 訂單 2511DFD045/002 修改記錄如下: 20251117 11:17:07 (25028) 退火碼: >> S1, 用途碼: >> CIA008, 背面標示: >> C844, 訂單背面顏色(五碼): >> BW736, 背面漆膜厚: >> NOM, 背面漆塗漆型式幾塗幾烤: >> 1, 鉻酸鹽: >> Z, 訂單厚度: >> 0.326, 訂單重: >> 20, 重量容許率(下限): >> 10, 重量容許率(上限): >> 10, 訂單寬度: >> 1010, 鍍製方式: >> BC, 鋼捲內徑: >> 508, 鋼捲下限重: >> 4, 鋼捲上限重: >> 5, 壓花條件碼: >> -, 表面花紋: >> R, GL鋅花要求下限: >> 0, GL鋅花要求上限: >> 0, 綠色識別碼: >> -, 印刷輥號: >> -, 產品代碼: >> PPGL, 皮膜碼: >> -, 單位別: >> M, 油品種類: >> Z, 塗油量: >> Z, 包裝代碼: >> D2 , 保護膜碼: >> -, 客戶試片取樣型式: >> -, 調質碼: >> S, 套筒碼: >> P , 規格: >> CGLCC-20, 製造標準: >> CNS, 表面處理劑種類: >> Z, 表面處理劑塗佈量: >> Z, 伸長率測試: >> N, 硬度測試碼: >> N, 抗拉強度測試: >> N, 降伏強度測試: >> N, 厚度變異: >> 0, 訂單正面顏色(五碼): >> 1W08Q, 正面漆膜厚: >> 25, 正面漆塗漆型式幾塗幾烤: >> 2, 修邊碼: >> Y, 重量碼: >> AW, 鋼捲捲向: >> I, 鍍層碼: >> AZ150, | *: | [訂單訊息通知] 2025/11/19 上午 08:15:09 *** (秦大維 >> 通知 >> HanYu Chen) 訊息 : 1W08Q 這種算是0.42＆0.52 國內1W086 轉25μ的，用在這種0.326*1010 不是不行而是跟先前定義亂了套（先前下過幾次我都有放過）。今日特別提醒
PPGL | 2511DFD045/003 |  | 1. 部分大陸料含B元素超過CNS規範管制，故請原料CNS規範之訂單不要配大陸料 (OFP00684)-{.不符.} | 1. 部分大陸料含B元素超過CNS規範管制，故請原料CNS規範之訂單不要配大陸料 (OFP00684)-{.不符.} | 訂單:2511DFD045/003 CPL <生產備註> 事項如下 . 除HGI/ HGL 訂單邊緣不噴油. 其餘皆側緣噴油 (RMK00285) | 訂單:2511DFD045/003 CR1 無 <生產備註> 事項 | 訂單:2511DFD045/003 CR2 無 <生產備註> 事項 | 訂單:2511DFD045/003 CG1 <生產備註> 事項如下 . 平板類,鍍鋅生產時SKIN PASS & T/L 請依據鍍鋅標準規定生產 (RMK00100) . 鍍鋅表面不可有鋅痕、壓痕、凹陷、及刮傷 、應變痕等。 (RMK00100) . 出口鋼捲盤捲後目視不允許有鼓起. (RMK00100) | 訂單:2511DFD045/003 CG2 <生產備註> 事項如下 . 平板類,鍍鋅生產時SKIN PASS & T/L 請依據鍍鋅標準規定生產 (RMK00100) . 鍍鋅表面不可有鋅痕、壓痕、凹陷、及刮傷 、應變痕等。 (RMK00100) . 出口鋼捲盤捲後目視不允許有鼓起. (RMK00100) | 訂單:2511DFD045/003 CC1 <生產備註> 事項如下 . 1.本單若塗裝背面漆一律改為REVERSE COATING 例外訂單如下敘述 (RMK00163) . 2.例外訂單為R字頭超低光澤與PVDF (＞25μ)，背面漆可改 NATURE COATING，但搭配底漆避免遮蓋性不佳 (RMK00163) . 弘曄戶外壁板可允許兩邊有背漆轉印，但是必須管制"單邊"≦5 mm (RMK00254) . ★品檢注意！JIS&CNS 訂單必須每滿50噸一定要再做一次TEST (RMK00259) . * 可允許單邊背面漆轉印 (RMK00350) . * 允許兩邊有背漆轉印，但是必須管制"單邊"≦5 mm (RMK00350) | 訂單:2511DFD045/003 CC2 <生產備註> 事項如下 . 1.本單若塗裝背面漆一律改為REVERSE COATING 例外訂單如下敘述 (RMK00163) . 2.例外訂單為R字頭超低光澤與PVDF (＞25μ)，背面漆可改 NATURE COATING，但搭配底漆避免遮蓋性不佳 (RMK00163) . 弘曄戶外壁板可允許兩邊有背漆轉印，但是必須管制"單邊"≦5 mm (RMK00254) . ★品檢注意！JIS&CNS 訂單必須每滿50噸一定要再做一次TEST (RMK00259) . * 可允許單邊背面漆轉印 (RMK00350) . * 允許兩邊有背漆轉印，但是必須管制"單邊"≦5 mm (RMK00350) | 訂單:2511DFD045/003 RCL 無 <生產備註> 事項 | 訂單:2511DFD045/003 CCPK 無 <生產備註> 事項 | 訂單:2511DFD045/003 CGQC 無 <品檢備註> 事項 | 訂單:2511DFD045/003 CCQC <品檢備註> 事項如下 . 1.本單若塗裝背面漆一律改為REVERSE COATING 例外訂單如下敘述 (RMK00163) . 2.例外訂單為R字頭超低光澤與PVDF (＞25μ)，背面漆可改 NATURE COATING，但搭配底漆避免遮蓋性不佳 (RMK00163) . 弘曄戶外壁板可允許兩邊有背漆轉印，但是必須管制"單邊"≦5 mm (RMK00254) . ★品檢注意！JIS&CNS 訂單必須每滿50噸一定要再做一次TEST (RMK00259) . * 可允許單邊背面漆轉印 (RMK00350) . * 允許兩邊有背漆轉印，但是必須管制"單邊"≦5 mm (RMK00350) | 訂單:2511DFD045/003 TOL 無 <生產備註> 事項 |  | 訂單 2511DFD045/003 修改記錄如下: 20251117 11:20:37 (25028) 退火碼: >> S1, 用途碼: >> CIA008, 背面標示: >> C844, 訂單背面顏色(五碼): >> BW736, 背面漆膜厚: >> NOM, 背面漆塗漆型式幾塗幾烤: >> 1, 鉻酸鹽: >> Z, 訂單厚度: >> 0.326, 訂單重: >> 20, 重量容許率(下限): >> 10, 重量容許率(上限): >> 10, 訂單寬度: >> 914, 鍍製方式: >> BC, 鋼捲內徑: >> 508, 鋼捲下限重: >> 3, 鋼捲上限重: >> 5, 壓花條件碼: >> -, 表面花紋: >> R, 綠色識別碼: >> -, 印刷輥號: >> -, 產品代碼: >> PPGL, 皮膜碼: >> -, 單位別: >> M, 油品種類: >> Z, 塗油量: >> Z, 包裝代碼: >> D2 , 保護膜碼: >> -, 客戶試片取樣型式: >> -, 調質碼: >> S, 套筒碼: >> R , 規格: >> CGLCC-20, 製造標準: >> CNS, 表面處理劑種類: >> Z, 表面處理劑塗佈量: >> Z, 伸長率測試: >> N, 硬度測試碼: >> N, 抗拉強度測試: >> N, 降伏強度測試: >> N, 厚度變異: >> 0, 訂單正面顏色(五碼): >> 1C34Q, 正面漆膜厚: >> 25, 正面漆塗漆型式幾塗幾烤: >> 2, 修邊碼: >> Y, 重量碼: >> AW, 鋼捲捲向: >> I, 鍍層碼: >> AZ150, | *:
PPGL | 2511DFD045/004 | 1. 因鋼套桶因縫接處容易對鋼捲產生轉印，所以請確認客戶是否知悉轉印風險 (OFP00256)-{.不符.} | 1. 部分大陸料含B元素超過CNS規範管制，故請原料CNS規範之訂單不要配大陸料 (OFP00684)-{.不符.} | 1. 因鋼套桶因縫接處容易對鋼捲產生轉印，所以請確認客戶是否知悉轉印風險 (OFP00256)-{.不符.} 2. 部分大陸料含B元素超過CNS規範管制，故請原料CNS規範之訂單不要配大陸料 (OFP00684)-{.不符.} | 訂單:2511DFD045/004 CPL <生產備註> 事項如下 . 除HGI/ HGL 訂單邊緣不噴油. 其餘皆側緣噴油 (RMK00285) | 訂單:2511DFD045/004 CR1 無 <生產備註> 事項 | 訂單:2511DFD045/004 CR2 無 <生產備註> 事項 | 訂單:2511DFD045/004 CG1 <生產備註> 事項如下 . 平板類,鍍鋅生產時SKIN PASS & T/L 請依據鍍鋅標準規定生產 (RMK00100) . 鍍鋅表面不可有鋅痕、壓痕、凹陷、及刮傷 、應變痕等。 (RMK00100) . 出口鋼捲盤捲後目視不允許有鼓起. (RMK00100) . 瓦形屋頂用 注意鍍層控制範圍：min=標準值，Max=標準值+30 (RMK00103) . 因成形性需求故鍍層量有上限管制，排程變換前後一顆分切請U3暫留，待產線確認鍍層量後再行處置。 (RMK00103) | 訂單:2511DFD045/004 CG2 <生產備註> 事項如下 . 平板類,鍍鋅生產時SKIN PASS & T/L 請依據鍍鋅標準規定生產 (RMK00100) . 鍍鋅表面不可有鋅痕、壓痕、凹陷、及刮傷 、應變痕等。 (RMK00100) . 出口鋼捲盤捲後目視不允許有鼓起. (RMK00100) . 瓦形屋頂用 注意鍍層控制範圍：min=標準值，Max=標準值+30 (RMK00103) . 因成形性需求故鍍層量有上限管制，排程變換前後一顆分切請U3暫留，待產線確認鍍層量後再行處置。 (RMK00103) | 訂單:2511DFD045/004 CC1 <生產備註> 事項如下 . 超低光澤產品,色差計塗佈量依據5+20U為基準。RYF89 以5+22U為基準。 (RMK00103) . 請出口人員貼上"請勿堆疊"紅色標簽. (RMK00103) . R字頭色碼因色差對膜厚極其敏感，MASS目標102%~115%之間. (RMK00103) . R字頭色碼塗佈量須在20U以上,不然會有白色點狀(繩紋),已被客戶訴賠. (RMK00103) . 捲起單位張力請加大至 5.5（有另行備註要求張力設定時，依另行備註需求設定）） (RMK00103) . 1.本單若塗裝背面漆一律改為REVERSE COATING 例外訂單如下敘述 (RMK00163) . 2.例外訂單為R字頭超低光澤與PVDF (＞25μ)，背面漆可改 NATURE COATING，但搭配底漆避免遮蓋性不佳 (RMK00163) . 本色容易有色差，尚未找到解決對策前，必須塗料商到場協助。 (RMK00221) . ★★★接到排程看到此一備註，請知會 TDCC 雯青#314 (RMK00221) . 弘曄戶外壁板可允許兩邊有背漆轉印，但是必須管制"單邊"≦5 mm (RMK00254) . ★品檢注意！JIS&CNS 訂單必須每滿50噸一定要再做一次TEST (RMK00259) . 1.此為NEO塗料,色差計請用有"(20150105)"的標準樣檔名確認色差值,找不到檔案時請通知TED工程師，分機#321 (RMK00343) . 2.色差放行標準為ΔL、Δa、Δb≦±0.6,光澤放行標準放寬到7以下放行,目視色差不管制 (RMK00343) . * 可允許單邊背面漆轉印 (RMK00350) . * 允許兩邊有背漆轉印，但是必須管制"單邊"≦5 mm (RMK00350) . 2015年發生過訴賠。請出口使用鋼套桶前請檢查焊接處，以免捲取後產生折痕 (RMK00381) | 訂單:2511DFD045/004 CC2 <生產備註> 事項如下 . 超低光澤產品,色差計塗佈量依據5+20U為基準。RYF89 以5+22U為基準。 (RMK00103) . 請出口人員貼上"請勿堆疊"紅色標簽. (RMK00103) . R字頭色碼因色差對膜厚極其敏感，MASS目標102%~115%之間. (RMK00103) . R字頭色碼塗佈量須在20U以上,不然會有白色點狀(繩紋),已被客戶訴賠. (RMK00103) . 1.本單若塗裝背面漆一律改為REVERSE COATING 例外訂單如下敘述 (RMK00163) . 2.例外訂單為R字頭超低光澤與PVDF (＞25μ)，背面漆可改 NATURE COATING，但搭配底漆避免遮蓋性不佳 (RMK00163) . 本色容易有色差，尚未找到解決對策前，必須塗料商到場協助。 (RMK00221) . ★★★接到排程看到此一備註，請知會 TDCC 雯青#314 (RMK00221) . 弘曄戶外壁板可允許兩邊有背漆轉印，但是必須管制"單邊"≦5 mm (RMK00254) . ★品檢注意！JIS&CNS 訂單必須每滿50噸一定要再做一次TEST (RMK00259) . 1.此為NEO塗料,色差計請用有"(20150105)"的標準樣檔名確認色差值,找不到檔案時請通知TED工程師，分機#321 (RMK00343) . 2.色差放行標準為ΔL、Δa、Δb≦±0.6,光澤放行標準放寬到7以下放行,目視色差不管制 (RMK00343) . * 可允許單邊背面漆轉印 (RMK00350) . * 允許兩邊有背漆轉印，但是必須管制"單邊"≦5 mm (RMK00350) . 2015年發生過訴賠。請出口使用鋼套桶前請檢查焊接處，以免捲取後產生折痕 (RMK00381) | 訂單:2511DFD045/004 RCL 無 <生產備註> 事項 | 訂單:2511DFD045/004 CCPK 無 <生產備註> 事項 | 訂單:2511DFD045/004 CGQC <品檢備註> 事項如下 . 瓦形屋頂用 注意鍍層控制範圍：min=標準值，Max=標準值+30 (RMK00103) | 訂單:2511DFD045/004 CCQC <品檢備註> 事項如下 . 超低光澤產品,色差計塗佈量依據5+20U為基準。RYF89 以5+22U為基準。 (RMK00103) . R字頭色碼因色差對膜厚極其敏感，MASS目標102%~115%之間. (RMK00103) . 1.本單若塗裝背面漆一律改為REVERSE COATING 例外訂單如下敘述 (RMK00163) . 2.例外訂單為R字頭超低光澤與PVDF (＞25μ)，背面漆可改 NATURE COATING，但搭配底漆避免遮蓋性不佳 (RMK00163) . 弘曄戶外壁板可允許兩邊有背漆轉印，但是必須管制"單邊"≦5 mm (RMK00254) . ★品檢注意！JIS&CNS 訂單必須每滿50噸一定要再做一次TEST (RMK00259) . 1.此為NEO塗料,色差計請用有"(20150105)"的標準樣檔名確認色差值,找不到檔案時請通知TED工程師，分機#321 (RMK00343) . 2.色差放行標準為ΔL、Δa、Δb≦±0.6,光澤放行標準放寬到7以下放行,目視色差不管制 (RMK00343) . * 可允許單邊背面漆轉印 (RMK00350) . * 允許兩邊有背漆轉印，但是必須管制"單邊"≦5 mm (RMK00350) | 訂單:2511DFD045/004 TOL 無 <生產備註> 事項 |  | 訂單 2511DFD045/004 修改記錄如下: 20251117 11:21:20 (25028) 退火碼: >> S1, 用途碼: >> CIA008, 背面標示: >> C844, 訂單背面顏色(五碼): >> BW73N, 背面漆膜厚: >> NOM, 背面漆塗漆型式幾塗幾烤: >> 2, 鉻酸鹽: >> Z, 訂單厚度: >> 0.326, 訂單重: >> 20, 重量容許率(下限): >> 10, 重量容許率(上限): >> 10, 訂單寬度: >> 914, 鍍製方式: >> BC, 鋼捲內徑: >> 508, 鋼捲下限重: >> 3, 鋼捲上限重: >> 5, 壓花條件碼: >> -, 表面花紋: >> R, 綠色識別碼: >> -, 印刷輥號: >> -, 產品代碼: >> PPGL, 皮膜碼: >> -, 單位別: >> M, 油品種類: >> Z, 塗油量: >> Z, 包裝代碼: >> D2 , 保護膜碼: >> -, 客戶試片取樣型式: >> -, 調質碼: >> S, 套筒碼: >> S , 規格: >> CGLCC-20, 製造標準: >> CNS, 表面處理劑種類: >> Z, 表面處理劑塗佈量: >> Z, 伸長率測試: >> N, 硬度測試碼: >> N, 抗拉強度測試: >> N, 降伏強度測試: >> N, 厚度變異: >> 0, 訂單正面顏色(五碼): >> RBB57, 正面漆膜厚: >> 25, 正面漆塗漆型式幾塗幾烤: >> 2, 修邊碼: >> Y, 重量碼: >> AW, 鋼捲捲向: >> I, 鍍層碼: >> AZ150, | *:
PPGI | 2511DFD052/001 |  | 1. 部分大陸料含B元素超過CNS規範管制，故請原料CNS規範之訂單不要配大陸料 (OFP00684)-{.不符.} | 1. CQ CR厚度超過0.7MM後要注意CR1與CR2修邊寬度要確認 (OFP00157)-{.不符.} 2. 訂單若有厚度變異，冷軋厚度公差比照烤漆計算公式 , 但最小為 1/2 公差做設定 (OFP00254)-{.不符.} 3. "偏薄要求訂單" 鍍後厚度減 鍍後厚度下限需大於 0.02 MM,以免發生厚度不足狀況 (OFP00369)-{.不符.} 4. 【提醒 審單人員】CR≧0.6 要於烤漆備註調降 PMT等相關。★KP抗塵PVDF不受此限 (OFP00509)-{.不符.} 5. 部分大陸料含B元素超過CNS規範管制，故請原料CNS規範之訂單不要配大陸料 (OFP00684)-{.不符.} | 訂單:2511DFD052/001 CPL <生產備註> 事項如下 . 除HGI/ HGL 訂單邊緣不噴油. 其餘皆側緣噴油 (RMK00285) | 訂單:2511DFD052/001 CR1 <生產備註> 事項如下 . 每組工輥生產之第一顆鋼捲, 檢查振動輥痕或砂輪痕 (RMK00307) | 訂單:2511DFD052/001 CR2 <生產備註> 事項如下 . 每組工輥生產之第一顆鋼捲, 檢查振動輥痕或砂輪痕 (RMK00307) | 訂單:2511DFD052/001 CG1 <生產備註> 事項如下 . POT溫度460℃以上,NOZZLE熱風溫度280℃以上,NOZZLE GAP愈小且風壓愈小. (RMK00060) . SKP:下工輥RA:0.5-0.8,上工輥RA:0.5-0.8,EL:2.0±0.5%, (RMK00060) . 弓形度≦8MM/300MM 中波高≦2.5MM 邊波高≦3MM 急峻度≦0.6%. (RMK00060) . 刷輥須持續使用,並記得要噴水. (RMK00060) . TENSION LEVELLER:EL%≦0.2%,控制C-ROLL及L-ROLL來調整弓形度. (RMK00060) | 訂單:2511DFD052/001 CG2 <生產備註> 事項如下 . POT溫度460℃以上,NOZZLE熱風溫度280℃以上,NOZZLE GAP愈小且風壓愈小. (RMK00060) . SKP:下工輥RA:0.5-0.8,上工輥RA:0.5-0.8,EL:2.0±0.5%, (RMK00060) . 弓形度≦8MM/300MM 中波高≦2.5MM 邊波高≦3MM 急峻度≦0.6%. (RMK00060) . 刷輥須持續使用,並記得要噴水. (RMK00060) . TENSION LEVELLER:EL%≦0.2%,控制C-ROLL及L-ROLL來調整弓形度. (RMK00060) . " 烤漆亮面輥排程, SKP在焊道位置採 SOFT ROLLING 設定 " (RMK00060) | 訂單:2511DFD052/001 CC1 <生產備註> 事項如下 . 【成品目標厚度】翰宇曰：aiming在1.0mm以內。因缺陷重塗需考量！ (RMK-E_CHIN) . 【PMT】1.1.因為CR厚 0.944 mm，TOP 標準PMT以233℃去計算 (RMK-E_CHIN) . 【分切】最後一顆分切可以不依分切限重 (RMK-E_CHIN) . 冷軋厚度 > 0.8mm 內圈須插入二張瓦楞紙,防止端板印痕.客戶為益大時不可加瓦楞紙 (RMK00059) . 塗裝請使用無毒專用設備(回流管.PUMP........) (RMK00060) . 注意前處理相關設備,清潔與更換以防污染. (RMK00060) . ★品檢注意！JIS&CNS 訂單必須每滿50噸一定要再做一次TEST (RMK00259) . 【PMT】1.2.CC2計算完後面漆每個ZONE 爐溫各降8℃為最終爐溫 (RMK00568) . 【PMT】1.3.CC2因爐溫各降8℃為最終爐溫，請股長於TEST時 確實量測板溫 (RMK00568) . 【PMT】1.4.若發現PMT不足，請上調ZONE溫度並回饋工程師 (RMK00568) . 【PMT】1.5.品檢注意！因標準PMT有下修請注意MEK測試 (RMK00568) . 【PMT】1.6.厚板少生產，請領班量測板溫並記錄之 (RMK00568) | 訂單:2511DFD052/001 CC2 <生產備註> 事項如下 . 【成品目標厚度】翰宇曰：aiming在1.0mm以內。因缺陷重塗需考量！ (RMK-E_CHIN) . 【PMT】1.1.因為CR厚 0.944 mm，TOP 標準PMT以233℃去計算 (RMK-E_CHIN) . 【分切】最後一顆分切可以不依分切限重 (RMK-E_CHIN) . 冷軋厚度 > 0.8mm 內圈須插入二張瓦楞紙,防止端板印痕.客戶為益大時不可加瓦楞紙 (RMK00059) . 塗裝請使用無毒專用設備(回流管.PUMP........) (RMK00060) . 注意前處理相關設備,清潔與更換以防污染. (RMK00060) . 20120627晨會決議 CC2生產 PPGI 時請使用表調 (RMK00191) . ★品檢注意！JIS&CNS 訂單必須每滿50噸一定要再做一次TEST (RMK00259) . 【PMT】1.2.CC2計算完後面漆每個ZONE 爐溫各降8℃為最終爐溫 (RMK00568) . 【PMT】1.3.CC2因爐溫各降8℃為最終爐溫，請股長於TEST時 確實量測板溫 (RMK00568) . 【PMT】1.4.若發現PMT不足，請上調ZONE溫度並回饋工程師 (RMK00568) . 【PMT】1.5.品檢注意！因標準PMT有下修請注意MEK測試 (RMK00568) . 【PMT】1.6.厚板少生產，請領班量測板溫並記錄之 (RMK00568) | 訂單:2511DFD052/001 RCL <生產備註> 事項如下 . 冷軋厚度 > 0.8mm 內圈須插入二張瓦楞紙,防止端板印痕.客戶為益大時不可加瓦楞紙 (RMK00059) | 訂單:2511DFD052/001 CCPK 無 <生產備註> 事項 | 訂單:2511DFD052/001 CGQC <品檢備註> 事項如下 . 弓形度≦8MM/300MM 中波高≦2.5MM 邊波高≦3MM 急峻度≦0.6%. (RMK00060) | 訂單:2511DFD052/001 CCQC <品檢備註> 事項如下 . 【PMT】1.1.因為CR厚 0.944 mm，TOP 標準PMT以233℃去計算 (RMK-E_CHIN) . 【分切】最後一顆分切可以不依分切限重 (RMK-E_CHIN) . 冷軋厚度 > 0.8mm 內圈須插入二張瓦楞紙,防止端板印痕.客戶為益大時不可加瓦楞紙 (RMK00059) . ★品檢注意！JIS&CNS 訂單必須每滿50噸一定要再做一次TEST (RMK00259) . 【PMT】1.2.CC2計算完後面漆每個ZONE 爐溫各降8℃為最終爐溫 (RMK00568) . 【PMT】1.3.CC2因爐溫各降8℃為最終爐溫，請股長於TEST時 確實量測板溫 (RMK00568) . 【PMT】1.4.若發現PMT不足，請上調ZONE溫度並回饋工程師 (RMK00568) . 【PMT】1.5.品檢注意！因標準PMT有下修請注意MEK測試 (RMK00568) . 【PMT】1.6.厚板少生產，請領班量測板溫並記錄之 (RMK00568) | 訂單:2511DFD052/001 TOL 無 <生產備註> 事項 | 【分切】最後一顆分切可以不依分切限重^^/CC1/CC2/CCQC/^^ <<.E_CHIN 2025/11/21 09:17.>> 【PMT】1.1.因為CR厚 0.944 mm，TOP 標準PMT以233℃去計算^^/CC1/CC2/CCQC/^^ <<.E_CHIN 2025/11/21 09:18.>> 【成品目標厚度】翰宇曰：aiming在1.0mm以內。因缺陷重塗需考量！^^/CC1/CC2/ <<.E_CHIN 2025/11/21 09:21.>> | 訂單 2511DFD052/001 修改記錄如下: 20251119 11:22:54 (93025) 退火碼: >> S1, 用途碼: >> CIC014, 背面標示: >> S000, 訂單背面顏色(五碼): >> BWF1A, 背面漆膜厚: >> NOM, 背面漆塗漆型式幾塗幾烤: >> 2, 鉻酸鹽: >> Z, 訂單厚度: >> 0.951, 訂單重: >> 40, 重量容許率(下限): >> 10, 重量容許率(上限): >> 10, 訂單寬度: >> 1285, 鍍製方式: >> BC, 鋼捲內徑: >> 508, 鋼捲下限重: >> 6, 鋼捲上限重: >> 8, 壓花條件碼: >> -, 表面花紋: >> Z, GL鋅花要求下限: >> -, GL鋅花要求上限: >> -, 綠色識別碼: >> R1, 印刷輥號: >> -, 產品代碼: >> PPGI, 皮膜碼: >> -, 單位別: >> M, 油品種類: >> Z, 塗油量: >> Z, 包裝代碼: >> S3 , 保護膜碼: >> -, 客戶試片取樣型式: >> -, 調質碼: >> S, 套筒碼: >> N , 規格: >> CGCC-10, 製造標準: >> CNS, 表面處理劑種類: >> Z, 表面處理劑塗佈量: >> Z, 伸長率測試: >> N, 硬度測試碼: >> N, 抗拉強度測試: >> N, 降伏強度測試: >> N, 厚度變異: >> -1.8, 訂單正面顏色(五碼): >> ACF21, 正面漆膜厚: >> 25, 正面漆塗漆型式幾塗幾烤: >> 2, 修邊碼: >> Y, 重量碼: >> AW, 鋼捲捲向: >> O, 鍍層碼: >> Z12, | H:厚度偏薄
PPGL | 2511DFD054/002 |  | 1. 部分大陸料含B元素超過CNS規範管制，故請原料CNS規範之訂單不要配大陸料 (OFP00684)-{.不符.} | 1. 訂單若有厚度變異，冷軋厚度公差比照烤漆計算公式 , 但最小為 1/2 公差做設定 (OFP00254)-{.不符.} 2. "偏薄要求訂單" 鍍後厚度減 鍍後厚度下限需大於 0.02 MM,以免發生厚度不足狀況 (OFP00369)-{.不符.} 3. 部分大陸料含B元素超過CNS規範管制，故請原料CNS規範之訂單不要配大陸料 (OFP00684)-{.不符.} | 訂單:2511DFD054/002 CPL <生產備註> 事項如下 . 除HGI/ HGL 訂單邊緣不噴油. 其餘皆側緣噴油 (RMK00285) | 訂單:2511DFD054/002 CR1 <生產備註> 事項如下 . 完軋寬度超出管制值上限≦2mm時,冷軋繼續生產並填寫品質異常通報單給鍍鋅線,以便調整張力與板溫 (RMK00278) | 訂單:2511DFD054/002 CR2 <生產備註> 事項如下 . 完軋寬度超出管制值上限≦2mm時,冷軋繼續生產並填寫品質異常通報單給鍍鋅線,以便調整張力與板溫 (RMK00278) | 訂單:2511DFD054/002 CG1 <生產備註> 事項如下 . 平板類,鍍鋅生產時SKIN PASS & T/L 請依據鍍鋅標準規定生產 (RMK00100) . 鍍鋅表面不可有鋅痕、壓痕、凹陷、及刮傷 、應變痕等。 (RMK00100) . 出口鋼捲盤捲後目視不允許有鼓起. (RMK00100) | 訂單:2511DFD054/002 CG2 <生產備註> 事項如下 . 平板類,鍍鋅生產時SKIN PASS & T/L 請依據鍍鋅標準規定生產 (RMK00100) . 鍍鋅表面不可有鋅痕、壓痕、凹陷、及刮傷 、應變痕等。 (RMK00100) . 出口鋼捲盤捲後目視不允許有鼓起. (RMK00100) | 訂單:2511DFD054/002 CC1 <生產備註> 事項如下 . 1.本單若塗裝背面漆一律改為REVERSE COATING 例外訂單如下敘述 (RMK00163) . 2.例外訂單為R字頭超低光澤與PVDF (＞25μ)，背面漆可改 NATURE COATING，但搭配底漆避免遮蓋性不佳 (RMK00163) . ★品檢注意！JIS&CNS 訂單必須每滿50噸一定要再做一次TEST (RMK00259) | 訂單:2511DFD054/002 CC2 <生產備註> 事項如下 . 1.本單若塗裝背面漆一律改為REVERSE COATING 例外訂單如下敘述 (RMK00163) . 2.例外訂單為R字頭超低光澤與PVDF (＞25μ)，背面漆可改 NATURE COATING，但搭配底漆避免遮蓋性不佳 (RMK00163) . ★品檢注意！JIS&CNS 訂單必須每滿50噸一定要再做一次TEST (RMK00259) | 訂單:2511DFD054/002 RCL 無 <生產備註> 事項 | 訂單:2511DFD054/002 CCPK 無 <生產備註> 事項 | 訂單:2511DFD054/002 CGQC 無 <品檢備註> 事項 | 訂單:2511DFD054/002 CCQC <品檢備註> 事項如下 . 1.本單若塗裝背面漆一律改為REVERSE COATING 例外訂單如下敘述 (RMK00163) . 2.例外訂單為R字頭超低光澤與PVDF (＞25μ)，背面漆可改 NATURE COATING，但搭配底漆避免遮蓋性不佳 (RMK00163) . ★品檢注意！JIS&CNS 訂單必須每滿50噸一定要再做一次TEST (RMK00259) | 訂單:2511DFD054/002 TOL 無 <生產備註> 事項 |  | 訂單 2511DFD054/002 修改記錄如下: 20251125 09:09:46 (22030) 退火碼: >> S1, 用途碼: >> CIA008, 背面標示: >> C814, 訂單背面顏色(五碼): >> BW73Y, 背面漆膜厚: >> 12.5, 背面漆塗漆型式幾塗幾烤: >> 2, 鉻酸鹽: >> Z, 訂單厚度: >> 0.42, 訂單重: >> 30, 重量容許率(下限): >> 10, 重量容許率(上限): >> 10, 訂單寬度: >> 914, 鍍製方式: >> AC, 鋼捲內徑: >> 508, 鋼捲下限重: >> 3, 鋼捲上限重: >> 5, 壓花條件碼: >> -, 表面花紋: >> R, 綠色識別碼: >> -, 印刷輥號: >> -, 產品代碼: >> PPGL, 皮膜碼: >> -, 單位別: >> M, 油品種類: >> Z, 塗油量: >> Z, 包裝代碼: >> D2 , 保護膜碼: >> -, 客戶試片取樣型式: >> -, 調質碼: >> S, 套筒碼: >> R , 規格: >> CGLC400-20, 製造標準: >> CNS, 表面處理劑種類: >> Z, 表面處理劑塗佈量: >> Z, 伸長率測試: >> N, 硬度測試碼: >> N, 抗拉強度測試: >> N, 降伏強度測試: >> N, 厚度變異: >> -1.2, 訂單正面顏色(五碼): >> SG666, 正面漆膜厚: >> 25, 正面漆塗漆型式幾塗幾烤: >> 2, 修邊碼: >> Y, 重量碼: >> AW, 鋼捲捲向: >> I, 鍍層碼: >> AZ150, | H:厚度偏薄
PPGL | 2511DFD054/003 |  | 1. 部分大陸料含B元素超過CNS規範管制，故請原料CNS規範之訂單不要配大陸料 (OFP00684)-{.不符.} | 1. 訂單若有厚度變異，冷軋厚度公差比照烤漆計算公式 , 但最小為 1/2 公差做設定 (OFP00254)-{.不符.} 2. "偏薄要求訂單" 鍍後厚度減 鍍後厚度下限需大於 0.02 MM,以免發生厚度不足狀況 (OFP00369)-{.不符.} 3. 部分大陸料含B元素超過CNS規範管制，故請原料CNS規範之訂單不要配大陸料 (OFP00684)-{.不符.} | 訂單:2511DFD054/003 CPL <生產備註> 事項如下 . 除HGI/ HGL 訂單邊緣不噴油. 其餘皆側緣噴油 (RMK00285) | 訂單:2511DFD054/003 CR1 <生產備註> 事項如下 . 完軋寬度超出管制值上限≦2mm時,冷軋繼續生產並填寫品質異常通報單給鍍鋅線,以便調整張力與板溫 (RMK00278) | 訂單:2511DFD054/003 CR2 <生產備註> 事項如下 . 完軋寬度超出管制值上限≦2mm時,冷軋繼續生產並填寫品質異常通報單給鍍鋅線,以便調整張力與板溫 (RMK00278) | 訂單:2511DFD054/003 CG1 <生產備註> 事項如下 . 平板類,鍍鋅生產時SKIN PASS & T/L 請依據鍍鋅標準規定生產 (RMK00100) . 鍍鋅表面不可有鋅痕、壓痕、凹陷、及刮傷 、應變痕等。 (RMK00100) . 出口鋼捲盤捲後目視不允許有鼓起. (RMK00100) | 訂單:2511DFD054/003 CG2 <生產備註> 事項如下 . 平板類,鍍鋅生產時SKIN PASS & T/L 請依據鍍鋅標準規定生產 (RMK00100) . 鍍鋅表面不可有鋅痕、壓痕、凹陷、及刮傷 、應變痕等。 (RMK00100) . 出口鋼捲盤捲後目視不允許有鼓起. (RMK00100) | 訂單:2511DFD054/003 CC1 <生產備註> 事項如下 . 1.本單若塗裝背面漆一律改為REVERSE COATING 例外訂單如下敘述 (RMK00163) . 2.例外訂單為R字頭超低光澤與PVDF (＞25μ)，背面漆可改 NATURE COATING，但搭配底漆避免遮蓋性不佳 (RMK00163) . ★品檢注意！JIS&CNS 訂單必須每滿50噸一定要再做一次TEST (RMK00259) | 訂單:2511DFD054/003 CC2 <生產備註> 事項如下 . 1.本單若塗裝背面漆一律改為REVERSE COATING 例外訂單如下敘述 (RMK00163) . 2.例外訂單為R字頭超低光澤與PVDF (＞25μ)，背面漆可改 NATURE COATING，但搭配底漆避免遮蓋性不佳 (RMK00163) . ★品檢注意！JIS&CNS 訂單必須每滿50噸一定要再做一次TEST (RMK00259) | 訂單:2511DFD054/003 RCL 無 <生產備註> 事項 | 訂單:2511DFD054/003 CCPK 無 <生產備註> 事項 | 訂單:2511DFD054/003 CGQC 無 <品檢備註> 事項 | 訂單:2511DFD054/003 CCQC <品檢備註> 事項如下 . 1.本單若塗裝背面漆一律改為REVERSE COATING 例外訂單如下敘述 (RMK00163) . 2.例外訂單為R字頭超低光澤與PVDF (＞25μ)，背面漆可改 NATURE COATING，但搭配底漆避免遮蓋性不佳 (RMK00163) . ★品檢注意！JIS&CNS 訂單必須每滿50噸一定要再做一次TEST (RMK00259) | 訂單:2511DFD054/003 TOL 無 <生產備註> 事項 |  | 訂單 2511DFD054/003 修改記錄如下: 20251125 09:09:49 (22030) 退火碼: >> S1, 用途碼: >> CIA008, 背面標示: >> C814, 訂單背面顏色(五碼): >> BW73Y, 背面漆膜厚: >> 12.5, 背面漆塗漆型式幾塗幾烤: >> 2, 鉻酸鹽: >> Z, 訂單厚度: >> 0.52, 訂單重: >> 50, 重量容許率(下限): >> 10, 重量容許率(上限): >> 10, 訂單寬度: >> 914, 鍍製方式: >> AC, 鋼捲內徑: >> 508, 鋼捲下限重: >> 3, 鋼捲上限重: >> 5, 壓花條件碼: >> -, 表面花紋: >> R, 綠色識別碼: >> -, 印刷輥號: >> -, 產品代碼: >> PPGL, 皮膜碼: >> -, 單位別: >> M, 油品種類: >> Z, 塗油量: >> Z, 包裝代碼: >> D2 , 保護膜碼: >> -, 客戶試片取樣型式: >> -, 調質碼: >> S, 套筒碼: >> R , 規格: >> CGLC400-20, 製造標準: >> CNS, 表面處理劑種類: >> Z, 表面處理劑塗佈量: >> Z, 伸長率測試: >> N, 硬度測試碼: >> N, 抗拉強度測試: >> N, 降伏強度測試: >> N, 厚度變異: >> -1.4, 訂單正面顏色(五碼): >> SG666, 正面漆膜厚: >> 25, 正面漆塗漆型式幾塗幾烤: >> 2, 修邊碼: >> Y, 重量碼: >> AW, 鋼捲捲向: >> I, 鍍層碼: >> AZ150, | H:厚度偏薄
PPGL | 2511DFD054/004 |  | 1. 部分大陸料含B元素超過CNS規範管制，故請原料CNS規範之訂單不要配大陸料 (OFP00684)-{.不符.} | 1. 訂單若有厚度變異，冷軋厚度公差比照烤漆計算公式 , 但最小為 1/2 公差做設定 (OFP00254)-{.不符.} 2. "偏薄要求訂單" 鍍後厚度減 鍍後厚度下限需大於 0.02 MM,以免發生厚度不足狀況 (OFP00369)-{.不符.} 3. 部分大陸料含B元素超過CNS規範管制，故請原料CNS規範之訂單不要配大陸料 (OFP00684)-{.不符.} | 訂單:2511DFD054/004 CPL <生產備註> 事項如下 . 除HGI/ HGL 訂單邊緣不噴油. 其餘皆側緣噴油 (RMK00285) | 訂單:2511DFD054/004 CR1 <生產備註> 事項如下 . 完軋寬度超出管制值上限≦2mm時,冷軋繼續生產並填寫品質異常通報單給鍍鋅線,以便調整張力與板溫 (RMK00278) | 訂單:2511DFD054/004 CR2 <生產備註> 事項如下 . 完軋寬度超出管制值上限≦2mm時,冷軋繼續生產並填寫品質異常通報單給鍍鋅線,以便調整張力與板溫 (RMK00278) | 訂單:2511DFD054/004 CG1 <生產備註> 事項如下 . 平板類,鍍鋅生產時SKIN PASS & T/L 請依據鍍鋅標準規定生產 (RMK00100) . 鍍鋅表面不可有鋅痕、壓痕、凹陷、及刮傷 、應變痕等。 (RMK00100) . 出口鋼捲盤捲後目視不允許有鼓起. (RMK00100) | 訂單:2511DFD054/004 CG2 <生產備註> 事項如下 . 平板類,鍍鋅生產時SKIN PASS & T/L 請依據鍍鋅標準規定生產 (RMK00100) . 鍍鋅表面不可有鋅痕、壓痕、凹陷、及刮傷 、應變痕等。 (RMK00100) . 出口鋼捲盤捲後目視不允許有鼓起. (RMK00100) | 訂單:2511DFD054/004 CC1 <生產備註> 事項如下 . 【色差】此色面漆塗佈量需要≧100%，若低於100%色差會很大 (參考塗料規格書九宮格之數據) (RMK-E_CHIN) . 1.本單若塗裝背面漆一律改為REVERSE COATING 例外訂單如下敘述 (RMK00163) . 2.例外訂單為R字頭超低光澤與PVDF (＞25μ)，背面漆可改 NATURE COATING，但搭配底漆避免遮蓋性不佳 (RMK00163) . ★品檢注意！JIS&CNS 訂單必須每滿50噸一定要再做一次TEST (RMK00259) . 【抽氣量】白色系在CC1生產時,FINISH抽氣量請設定250,如生產中發生色差b值異常升高,請股長再加大抽氣量因應 (RMK00560) | 訂單:2511DFD054/004 CC2 <生產備註> 事項如下 . 【色差】此色面漆塗佈量需要≧100%，若低於100%色差會很大 (參考塗料規格書九宮格之數據) (RMK-E_CHIN) . 1.本單若塗裝背面漆一律改為REVERSE COATING 例外訂單如下敘述 (RMK00163) . 2.例外訂單為R字頭超低光澤與PVDF (＞25μ)，背面漆可改 NATURE COATING，但搭配底漆避免遮蓋性不佳 (RMK00163) . ★品檢注意！JIS&CNS 訂單必須每滿50噸一定要再做一次TEST (RMK00259) . 【抽氣量】白色系在CC1生產時,FINISH抽氣量請設定250,如生產中發生色差b值異常升高,請股長再加大抽氣量因應 (RMK00560) | 訂單:2511DFD054/004 RCL 無 <生產備註> 事項 | 訂單:2511DFD054/004 CCPK 無 <生產備註> 事項 | 訂單:2511DFD054/004 CGQC 無 <品檢備註> 事項 | 訂單:2511DFD054/004 CCQC <品檢備註> 事項如下 . 1.本單若塗裝背面漆一律改為REVERSE COATING 例外訂單如下敘述 (RMK00163) . 2.例外訂單為R字頭超低光澤與PVDF (＞25μ)，背面漆可改 NATURE COATING，但搭配底漆避免遮蓋性不佳 (RMK00163) . ★品檢注意！JIS&CNS 訂單必須每滿50噸一定要再做一次TEST (RMK00259) | 訂單:2511DFD054/004 TOL 無 <生產備註> 事項 | 【色差】此色面漆塗佈量需要≧100%，若低於100%色差會很大 (參考塗料規格書九宮格之數據)^^/CC1/CC2/ <<.E_CHIN 2025/11/25 15:27.>> | 訂單 2511DFD054/004 修改記錄如下: 20251125 09:09:51 (22030) 退火碼: >> S1, 用途碼: >> CIA008, 背面標示: >> C814, 訂單背面顏色(五碼): >> BW73Y, 背面漆膜厚: >> 12.5, 背面漆塗漆型式幾塗幾烤: >> 2, 鉻酸鹽: >> Z, 訂單厚度: >> 0.52, 訂單重: >> 40, 重量容許率(下限): >> 10, 重量容許率(上限): >> 10, 訂單寬度: >> 914, 鍍製方式: >> AC, 鋼捲內徑: >> 508, 鋼捲下限重: >> 3, 鋼捲上限重: >> 5, 壓花條件碼: >> -, 表面花紋: >> R, 綠色識別碼: >> -, 印刷輥號: >> -, 產品代碼: >> PPGL, 皮膜碼: >> -, 單位別: >> M, 油品種類: >> Z, 塗油量: >> Z, 包裝代碼: >> D2 , 保護膜碼: >> -, 客戶試片取樣型式: >> -, 調質碼: >> S, 套筒碼: >> R , 規格: >> CGLC400-20, 製造標準: >> CNS, 表面處理劑種類: >> Z, 表面處理劑塗佈量: >> Z, 伸長率測試: >> N, 硬度測試碼: >> N, 抗拉強度測試: >> N, 降伏強度測試: >> N, 厚度變異: >> -1.4, 訂單正面顏色(五碼): >> SW626, 正面漆膜厚: >> 25, 正面漆塗漆型式幾塗幾烤: >> 2, 修邊碼: >> Y, 重量碼: >> AW, 鋼捲捲向: >> I, 鍍層碼: >> AZ150, | H:厚度偏薄
PPGL | 2511DFD054/005 |  | 1. 部分大陸料含B元素超過CNS規範管制，故請原料CNS規範之訂單不要配大陸料 (OFP00684)-{.不符.} | 1. 訂單若有厚度變異，冷軋厚度公差比照烤漆計算公式 , 但最小為 1/2 公差做設定 (OFP00254)-{.不符.} 2. "偏薄要求訂單" 鍍後厚度減 鍍後厚度下限需大於 0.02 MM,以免發生厚度不足狀況 (OFP00369)-{.不符.} 3. 部分大陸料含B元素超過CNS規範管制，故請原料CNS規範之訂單不要配大陸料 (OFP00684)-{.不符.} | 訂單:2511DFD054/005 CPL <生產備註> 事項如下 . 除HGI/ HGL 訂單邊緣不噴油. 其餘皆側緣噴油 (RMK00285) | 訂單:2511DFD054/005 CR1 <生產備註> 事項如下 . 完軋寬度超出管制值上限≦2mm時,冷軋繼續生產並填寫品質異常通報單給鍍鋅線,以便調整張力與板溫 (RMK00278) | 訂單:2511DFD054/005 CR2 <生產備註> 事項如下 . 完軋寬度超出管制值上限≦2mm時,冷軋繼續生產並填寫品質異常通報單給鍍鋅線,以便調整張力與板溫 (RMK00278) | 訂單:2511DFD054/005 CG1 <生產備註> 事項如下 . 平板類,鍍鋅生產時SKIN PASS & T/L 請依據鍍鋅標準規定生產 (RMK00100) . 鍍鋅表面不可有鋅痕、壓痕、凹陷、及刮傷 、應變痕等。 (RMK00100) . 出口鋼捲盤捲後目視不允許有鼓起. (RMK00100) | 訂單:2511DFD054/005 CG2 <生產備註> 事項如下 . 平板類,鍍鋅生產時SKIN PASS & T/L 請依據鍍鋅標準規定生產 (RMK00100) . 鍍鋅表面不可有鋅痕、壓痕、凹陷、及刮傷 、應變痕等。 (RMK00100) . 出口鋼捲盤捲後目視不允許有鼓起. (RMK00100) | 訂單:2511DFD054/005 CC1 <生產備註> 事項如下 . 1.本單若塗裝背面漆一律改為REVERSE COATING 例外訂單如下敘述 (RMK00163) . 2.例外訂單為R字頭超低光澤與PVDF (＞25μ)，背面漆可改 NATURE COATING，但搭配底漆避免遮蓋性不佳 (RMK00163) . ★品檢注意！JIS&CNS 訂單必須每滿50噸一定要再做一次TEST (RMK00259) | 訂單:2511DFD054/005 CC2 <生產備註> 事項如下 . 1.本單若塗裝背面漆一律改為REVERSE COATING 例外訂單如下敘述 (RMK00163) . 2.例外訂單為R字頭超低光澤與PVDF (＞25μ)，背面漆可改 NATURE COATING，但搭配底漆避免遮蓋性不佳 (RMK00163) . ★品檢注意！JIS&CNS 訂單必須每滿50噸一定要再做一次TEST (RMK00259) | 訂單:2511DFD054/005 RCL 無 <生產備註> 事項 | 訂單:2511DFD054/005 CCPK 無 <生產備註> 事項 | 訂單:2511DFD054/005 CGQC 無 <品檢備註> 事項 | 訂單:2511DFD054/005 CCQC <品檢備註> 事項如下 . 1.本單若塗裝背面漆一律改為REVERSE COATING 例外訂單如下敘述 (RMK00163) . 2.例外訂單為R字頭超低光澤與PVDF (＞25μ)，背面漆可改 NATURE COATING，但搭配底漆避免遮蓋性不佳 (RMK00163) . ★品檢注意！JIS&CNS 訂單必須每滿50噸一定要再做一次TEST (RMK00259) | 訂單:2511DFD054/005 TOL 無 <生產備註> 事項 |  | 訂單 2511DFD054/005 修改記錄如下: 20251125 09:09:54 (22030) 退火碼: >> S1, 用途碼: >> CIA008, 背面標示: >> C814, 訂單背面顏色(五碼): >> BW73Y, 背面漆膜厚: >> 12.5, 背面漆塗漆型式幾塗幾烤: >> 2, 鉻酸鹽: >> Z, 訂單厚度: >> 0.52, 訂單重: >> 30, 重量容許率(下限): >> 10, 重量容許率(上限): >> 10, 訂單寬度: >> 914, 鍍製方式: >> AC, 鋼捲內徑: >> 508, 鋼捲下限重: >> 3, 鋼捲上限重: >> 5, 壓花條件碼: >> -, 表面花紋: >> R, 綠色識別碼: >> -, 印刷輥號: >> -, 產品代碼: >> PPGL, 皮膜碼: >> -, 單位別: >> M, 油品種類: >> Z, 塗油量: >> Z, 包裝代碼: >> D2 , 保護膜碼: >> -, 客戶試片取樣型式: >> -, 調質碼: >> S, 套筒碼: >> R , 規格: >> CGLC400-20, 製造標準: >> CNS, 表面處理劑種類: >> Z, 表面處理劑塗佈量: >> Z, 伸長率測試: >> N, 硬度測試碼: >> N, 抗拉強度測試: >> N, 降伏強度測試: >> N, 厚度變異: >> -1.4, 訂單正面顏色(五碼): >> SB256, 正面漆膜厚: >> 25, 正面漆塗漆型式幾塗幾烤: >> 2, 修邊碼: >> Y, 重量碼: >> AW, 鋼捲捲向: >> I, 鍍層碼: >> AZ150, | H:厚度偏薄
PPGL | 2511DFD054/006 |  | 1. 部分大陸料含B元素超過CNS規範管制，故請原料CNS規範之訂單不要配大陸料 (OFP00684)-{.不符.} | 1. 訂單若有厚度變異，冷軋厚度公差比照烤漆計算公式 , 但最小為 1/2 公差做設定 (OFP00254)-{.不符.} 2. "偏薄要求訂單" 鍍後厚度減 鍍後厚度下限需大於 0.02 MM,以免發生厚度不足狀況 (OFP00369)-{.不符.} 3. 部分大陸料含B元素超過CNS規範管制，故請原料CNS規範之訂單不要配大陸料 (OFP00684)-{.不符.} | 訂單:2511DFD054/006 CPL <生產備註> 事項如下 . 除HGI/ HGL 訂單邊緣不噴油. 其餘皆側緣噴油 (RMK00285) | 訂單:2511DFD054/006 CR1 <生產備註> 事項如下 . 完軋寬度超出管制值上限≦2mm時,冷軋繼續生產並填寫品質異常通報單給鍍鋅線,以便調整張力與板溫 (RMK00278) | 訂單:2511DFD054/006 CR2 <生產備註> 事項如下 . 完軋寬度超出管制值上限≦2mm時,冷軋繼續生產並填寫品質異常通報單給鍍鋅線,以便調整張力與板溫 (RMK00278) | 訂單:2511DFD054/006 CG1 <生產備註> 事項如下 . 平板類,鍍鋅生產時SKIN PASS & T/L 請依據鍍鋅標準規定生產 (RMK00100) . 鍍鋅表面不可有鋅痕、壓痕、凹陷、及刮傷 、應變痕等。 (RMK00100) . 出口鋼捲盤捲後目視不允許有鼓起. (RMK00100) | 訂單:2511DFD054/006 CG2 <生產備註> 事項如下 . 平板類,鍍鋅生產時SKIN PASS & T/L 請依據鍍鋅標準規定生產 (RMK00100) . 鍍鋅表面不可有鋅痕、壓痕、凹陷、及刮傷 、應變痕等。 (RMK00100) . 出口鋼捲盤捲後目視不允許有鼓起. (RMK00100) | 訂單:2511DFD054/006 CC1 <生產備註> 事項如下 . 1.本單若塗裝背面漆一律改為REVERSE COATING 例外訂單如下敘述 (RMK00163) . 2.例外訂單為R字頭超低光澤與PVDF (＞25μ)，背面漆可改 NATURE COATING，但搭配底漆避免遮蓋性不佳 (RMK00163) . ★品檢注意！JIS&CNS 訂單必須每滿50噸一定要再做一次TEST (RMK00259) . 請出口主操加貼"請勿堆疊"標簽紅色 (RMK00317) . 因金屬粉塗裝捲取容易變形，請RCL重整後、包裝與倉庫一律放置SKID上防止變形 (RMK00317) | 訂單:2511DFD054/006 CC2 <生產備註> 事項如下 . 1.本單若塗裝背面漆一律改為REVERSE COATING 例外訂單如下敘述 (RMK00163) . 2.例外訂單為R字頭超低光澤與PVDF (＞25μ)，背面漆可改 NATURE COATING，但搭配底漆避免遮蓋性不佳 (RMK00163) . ★品檢注意！JIS&CNS 訂單必須每滿50噸一定要再做一次TEST (RMK00259) . 請出口主操加貼"請勿堆疊"標簽紅色 (RMK00317) . 因金屬粉塗裝捲取容易變形，請RCL重整後、包裝與倉庫一律放置SKID上防止變形 (RMK00317) | 訂單:2511DFD054/006 RCL <生產備註> 事項如下 . 因金屬粉塗裝捲取容易變形，請RCL重整後、包裝與倉庫一律放置SKID上防止變形 (RMK00317) | 訂單:2511DFD054/006 CCPK <生產備註> 事項如下 . 因金屬粉塗裝捲取容易變形，請RCL重整後、包裝與倉庫一律放置SKID上防止變形 (RMK00317) | 訂單:2511DFD054/006 CGQC 無 <品檢備註> 事項 | 訂單:2511DFD054/006 CCQC <品檢備註> 事項如下 . 1.本單若塗裝背面漆一律改為REVERSE COATING 例外訂單如下敘述 (RMK00163) . 2.例外訂單為R字頭超低光澤與PVDF (＞25μ)，背面漆可改 NATURE COATING，但搭配底漆避免遮蓋性不佳 (RMK00163) . ★品檢注意！JIS&CNS 訂單必須每滿50噸一定要再做一次TEST (RMK00259) . 因金屬粉塗裝捲取容易變形，請RCL重整後、包裝與倉庫一律放置SKID上防止變形 (RMK00317) | 訂單:2511DFD054/006 TOL 無 <生產備註> 事項 |  | 訂單 2511DFD054/006 修改記錄如下: 20251125 09:09:57 (22030) 退火碼: >> S1, 用途碼: >> CIA008, 背面標示: >> C814, 訂單背面顏色(五碼): >> BW73Y, 背面漆膜厚: >> 12.5, 背面漆塗漆型式幾塗幾烤: >> 2, 鉻酸鹽: >> Z, 訂單厚度: >> 0.52, 訂單重: >> 40, 重量容許率(下限): >> 10, 重量容許率(上限): >> 10, 訂單寬度: >> 914, 鍍製方式: >> AC, 鋼捲內徑: >> 508, 鋼捲下限重: >> 3, 鋼捲上限重: >> 5, 壓花條件碼: >> -, 表面花紋: >> R, 綠色識別碼: >> -, 印刷輥號: >> -, 產品代碼: >> PPGL, 皮膜碼: >> -, 單位別: >> M, 油品種類: >> Z, 塗油量: >> Z, 包裝代碼: >> D2 , 保護膜碼: >> -, 客戶試片取樣型式: >> -, 調質碼: >> S, 套筒碼: >> R , 規格: >> CGLC400-20, 製造標準: >> CNS, 表面處理劑種類: >> Z, 表面處理劑塗佈量: >> Z, 伸長率測試: >> N, 硬度測試碼: >> N, 抗拉強度測試: >> N, 降伏強度測試: >> N, 厚度變異: >> -1.4, 訂單正面顏色(五碼): >> SV336, 正面漆膜厚: >> 25, 正面漆塗漆型式幾塗幾烤: >> 2, 修邊碼: >> Y, 重量碼: >> AW, 鋼捲捲向: >> I, 鍍層碼: >> AZ150, | H:厚度偏薄
PPGL | 2511DFD056/001 | 1. 提醒：CNS 第三類保固 PPGL AZ150（含）以上，PPGI Z27 （含）以上 TOP ≧25U , BK 兩層塗裝 (OFP00448)-{.不符.} 2. 再三提醒確認！CNS &JIS 塗裝 PVDF 需要"3類"耐候等級。並注意鍍層或膜厚是否符合.... (OFP00568)-{.不符.} 3. 單捲限重檢核 (原料重:15~20, 分切困難:20, 單捲限重:4.00~4.90)(OFP00031)-{.不符.} | 1. 部分大陸料含B元素超過CNS規範管制，故請原料CNS規範之訂單不要配大陸料 (OFP00684)-{.不符.} | 1. 訂單若有厚度變異，冷軋厚度公差比照烤漆計算公式 , 但最小為 1/2 公差做設定 (OFP00254)-{.不符.} 2. "偏薄要求訂單" 鍍後厚度減 鍍後厚度下限需大於 0.02 MM,以免發生厚度不足狀況 (OFP00369)-{.不符.} 3. 提醒：CNS 第三類保固 PPGL AZ150（含）以上，PPGI Z27 （含）以上 TOP ≧25U , BK 兩層塗裝 (OFP00448)-{.不符.} 4. 再三提醒確認！CNS &JIS 塗裝 PVDF 需要"3類"耐候等級。並注意鍍層或膜厚是否符合.... (OFP00568)-{.不符.} 5. 部分大陸料含B元素超過CNS規範管制，故請原料CNS規範之訂單不要配大陸料 (OFP00684)-{.不符.} | 訂單:2511DFD056/001 CPL <生產備註> 事項如下 . 除HGI/ HGL 訂單邊緣不噴油. 其餘皆側緣噴油 (RMK00285) | 訂單:2511DFD056/001 CR1 <生產備註> 事項如下 . 完軋寬度超出管制值上限≦2mm時,冷軋繼續生產並填寫品質異常通報單給鍍鋅線,以便調整張力與板溫 (RMK00278) | 訂單:2511DFD056/001 CR2 <生產備註> 事項如下 . 完軋寬度超出管制值上限≦2mm時,冷軋繼續生產並填寫品質異常通報單給鍍鋅線,以便調整張力與板溫 (RMK00278) | 訂單:2511DFD056/001 CG1 <生產備註> 事項如下 . 平板類,鍍鋅生產時SKIN PASS & T/L 請依據鍍鋅標準規定生產 (RMK00100) . 鍍鋅表面不可有鋅痕、壓痕、凹陷、及刮傷 、應變痕等。 (RMK00100) . 出口鋼捲盤捲後目視不允許有鼓起. (RMK00100) | 訂單:2511DFD056/001 CG2 <生產備註> 事項如下 . 平板類,鍍鋅生產時SKIN PASS & T/L 請依據鍍鋅標準規定生產 (RMK00100) . 鍍鋅表面不可有鋅痕、壓痕、凹陷、及刮傷 、應變痕等。 (RMK00100) . 出口鋼捲盤捲後目視不允許有鼓起. (RMK00100) | 訂單:2511DFD056/001 CC1 <生產備註> 事項如下 . 【分切】玲翎曰：單捲限重4~4.9噸，若有分切問題請與業務聯絡『或』 PP排程註記。 (RMK-E_CHIN) . 1.本單若塗裝背面漆一律改為REVERSE COATING 例外訂單如下敘述 (RMK00163) . 2.例外訂單為R字頭超低光澤與PVDF (＞25μ)，背面漆可改 NATURE COATING，但搭配底漆避免遮蓋性不佳 (RMK00163) . ★★★注意！KP PVDF烘烤時間不得低於50秒，因此線速度 LS≦48 mpm★★★ (RMK00232) . ★品檢注意！JIS&CNS 訂單必須每滿50噸一定要再做一次TEST (RMK00259) . 1.有客戶要下CNS第3類,以下備註麻煩CCP與TSD遵循,謝謝! (RMK00394) . 1.1.面漆塗佈量務必>=90%（如果背面用面漆也一樣） (RMK00394) . 1.2.務必留30cm*全寬試片1片,供實驗室委託確認SST與QUV性能。並於試片上註明"SST 2000HRS、QUV 1500HRS" (RMK00394) . 【PMT】本單面漆為"PVDF"，經會議決議需量測板溫並記錄之。每一張排程需量測一次否則追究責任 (RMK00503) | 訂單:2511DFD056/001 CC2 <生產備註> 事項如下 . 【分切】玲翎曰：單捲限重4~4.9噸，若有分切問題請與業務聯絡『或』 PP排程註記。 (RMK-E_CHIN) . 1.本單若塗裝背面漆一律改為REVERSE COATING 例外訂單如下敘述 (RMK00163) . 2.例外訂單為R字頭超低光澤與PVDF (＞25μ)，背面漆可改 NATURE COATING，但搭配底漆避免遮蓋性不佳 (RMK00163) . ★★★注意！KP PVDF烘烤時間不得低於50秒，因此線速度 LS≦48 mpm★★★ (RMK00232) . ★品檢注意！JIS&CNS 訂單必須每滿50噸一定要再做一次TEST (RMK00259) . 1.有客戶要下CNS第3類,以下備註麻煩CCP與TSD遵循,謝謝! (RMK00394) . 1.1.面漆塗佈量務必>=90%（如果背面用面漆也一樣） (RMK00394) . 1.2.務必留30cm*全寬試片1片,供實驗室委託確認SST與QUV性能。並於試片上註明"SST 2000HRS、QUV 1500HRS" (RMK00394) . 【PMT】本單面漆為"PVDF"，經會議決議需量測板溫並記錄之。每一張排程需量測一次否則追究責任 (RMK00503) | 訂單:2511DFD056/001 RCL 無 <生產備註> 事項 | 訂單:2511DFD056/001 CCPK 無 <生產備註> 事項 | 訂單:2511DFD056/001 CGQC 無 <品檢備註> 事項 | 訂單:2511DFD056/001 CCQC <品檢備註> 事項如下 . 1.本單若塗裝背面漆一律改為REVERSE COATING 例外訂單如下敘述 (RMK00163) . 2.例外訂單為R字頭超低光澤與PVDF (＞25μ)，背面漆可改 NATURE COATING，但搭配底漆避免遮蓋性不佳 (RMK00163) . ★品檢注意！JIS&CNS 訂單必須每滿50噸一定要再做一次TEST (RMK00259) . 1.有客戶要下CNS第3類,以下備註麻煩CCP與TSD遵循,謝謝! (RMK00394) . 1.1.面漆塗佈量務必>=90%（如果背面用面漆也一樣） (RMK00394) . 1.2.務必留30cm*全寬試片1片,供實驗室委託確認SST與QUV性能。並於試片上註明"SST 2000HRS、QUV 1500HRS" (RMK00394) . 【PMT】本單面漆為"PVDF"，經會議決議需量測板溫並記錄之。每一張排程需量測一次否則追究責任 (RMK00503) | 訂單:2511DFD056/001 TOL 無 <生產備註> 事項 | 【分切】玲翎曰：單捲限重4~4.9噸，若有分切問題請與業務聯絡『或』 PP排程註記。^^/CC1/CC2/ <<.E_CHIN 2025/11/26 08:56.>> | 訂單 2511DFD056/001 修改記錄如下: 20251124 15:46:16 (24025) 退火碼: >> S1, 用途碼: >> CIA008, 背面標示: >> C815, 訂單背面顏色(五碼): >> BW73Y, 背面漆膜厚: >> 12.5, 背面漆塗漆型式幾塗幾烤: >> 2, 鉻酸鹽: >> Z, 訂單厚度: >> 0.52, 訂單重: >> 30, 重量容許率(下限): >> 10, 重量容許率(上限): >> 10, 訂單寬度: >> 914, 鍍製方式: >> AC, 鋼捲內徑: >> 508, 鋼捲下限重: >> 4, 鋼捲上限重: >> 4.9, 壓花條件碼: >> -, 表面花紋: >> R, 綠色識別碼: >> -, 印刷輥號: >> -, 產品代碼: >> PPGL, 皮膜碼: >> -, 單位別: >> M, 油品種類: >> Z, 塗油量: >> Z, 包裝代碼: >> D2 , 保護膜碼: >> -, 客戶試片取樣型式: >> -, 調質碼: >> S, 套筒碼: >> R , 規格: >> CGLC400-30, 製造標準: >> CNS, 表面處理劑種類: >> Z, 表面處理劑塗佈量: >> Z, 伸長率測試: >> N, 硬度測試碼: >> N, 抗拉強度測試: >> N, 降伏強度測試: >> N, 厚度變異: >> -1.4, 訂單正面顏色(五碼): >> FY886, 正面漆膜厚: >> 25, 正面漆塗漆型式幾塗幾烤: >> 2, 修邊碼: >> Y, 重量碼: >> AW, 鋼捲捲向: >> I, 鍍層碼: >> AZ150, | H:厚度偏薄
PPGI | 2511DFD059/001 |  |  | 1. CQ CR厚度超過0.7MM後要注意CR1與CR2修邊寬度要確認 (OFP00157)-{.不符.} 2. 【提醒 審單人員】CR≧0.6 要於烤漆備註調降 PMT等相關。★KP抗塵PVDF不受此限 (OFP00509)-{.不符.} | 訂單:2511DFD059/001 CPL <生產備註> 事項如下 . 除HGI/ HGL 訂單邊緣不噴油. 其餘皆側緣噴油 (RMK00285) | 訂單:2511DFD059/001 CR1 <生產備註> 事項如下 . 每組工輥生產之第一顆鋼捲, 檢查振動輥痕或砂輪痕 (RMK00307) | 訂單:2511DFD059/001 CR2 <生產備註> 事項如下 . 每組工輥生產之第一顆鋼捲, 檢查振動輥痕或砂輪痕 (RMK00307) | 訂單:2511DFD059/001 CG1 <生產備註> 事項如下 . 平板類,鍍鋅生產時SKIN PASS & T/L 請依據鍍鋅標準規定生產 (RMK00627) . 注意表面狀況(如無鋅痕,刮痕,凹陷.鼓起等) 鍍層控制(標準值 至 +20)之間 (RMK00627) . 每顆母鋼捲需切2M板量測急峻度,並記錄於外觀檢查記錄表內 (RMK00627) . 注意平坦度及表面狀況,請量測平坦度及弓形度並記錄之. (RMK00627) . 弓形度≦6MM/300MM 波高≦4MM 急峻度≦0.8%. (RMK00627) . 【空調控制箱體】C.其餘比照櫥櫃品質 (RMK00627) . 因成形性需求故鍍層量有上限管制，排程變換前後一顆分切請U3暫留，待產線確認鍍層量後再行處置。 (RMK00627) | 訂單:2511DFD059/001 CG2 <生產備註> 事項如下 . 平板類,鍍鋅生產時SKIN PASS & T/L 請依據鍍鋅標準規定生產 (RMK00627) . 注意表面狀況(如無鋅痕,刮痕,凹陷.鼓起等) 鍍層控制(標準值 至 +20)之間 (RMK00627) . 每顆母鋼捲需切2M板量測急峻度,並記錄於外觀檢查記錄表內 (RMK00627) . 注意平坦度及表面狀況,請量測平坦度及弓形度並記錄之. (RMK00627) . 弓形度≦6MM/300MM 波高≦4MM 急峻度≦0.8%. (RMK00627) . 【空調控制箱體】C.其餘比照櫥櫃品質 (RMK00627) . 因成形性需求故鍍層量有上限管制，排程變換前後一顆分切請U3暫留，待產線確認鍍層量後再行處置。 (RMK00627) | 訂單:2511DFD059/001 CC1 <生產備註> 事項如下 . 【PMT】1.1.因為CR厚 1.104 mm，TOP 標準PMT以231℃去計算 (RMK-E_CHIN) . 【內徑】注意是...610 mm (RMK-E_CHIN) . 【分切】"00"曰：母鋼分切2粒，單捲限重約:9~12噸。 (RMK-E_CHIN) . 冷軋厚度 > 0.8mm 內圈須插入二張瓦楞紙,防止端板印痕.客戶為益大時不可加瓦楞紙 (RMK00059) . 1.本單若塗裝背面漆一律改為REVERSE COATING 例外訂單如下敘述 (RMK00163) . 2.例外訂單為R字頭超低光澤與PVDF (＞25μ)，背面漆可改 NATURE COATING，但搭配底漆避免遮蓋性不佳 (RMK00163) . 【PMT】1.2.CC2計算完後面漆每個ZONE 爐溫各降8℃為最終爐溫 (RMK00568) . 【PMT】1.3.CC2因爐溫各降8℃為最終爐溫，請股長於TEST時 確實量測板溫 (RMK00568) . 【PMT】1.4.若發現PMT不足，請上調ZONE溫度並回饋工程師 (RMK00568) . 【PMT】1.5.品檢注意！因標準PMT有下修請注意MEK測試 (RMK00568) . 【PMT】1.6.厚板少生產，請領班量測板溫並記錄之 (RMK00568) . 【空調控制箱體】A.目前客戶為亞喬，其品質遵循以下規定 (RMK00627) . 【空調控制箱體】B.TT≦2TT，板面不能有塗佈不均 (RMK00627) . 【空調控制箱體】C.其餘比照櫥櫃品質 (RMK00627) | 訂單:2511DFD059/001 CC2 <生產備註> 事項如下 . 【PMT】1.1.因為CR厚 1.104 mm，TOP 標準PMT以231℃去計算 (RMK-E_CHIN) . 【內徑】注意是...610 mm (RMK-E_CHIN) . 【分切】"00"曰：母鋼分切2粒，單捲限重約:9~12噸。 (RMK-E_CHIN) . 冷軋厚度 > 0.8mm 內圈須插入二張瓦楞紙,防止端板印痕.客戶為益大時不可加瓦楞紙 (RMK00059) . 1.本單若塗裝背面漆一律改為REVERSE COATING 例外訂單如下敘述 (RMK00163) . 2.例外訂單為R字頭超低光澤與PVDF (＞25μ)，背面漆可改 NATURE COATING，但搭配底漆避免遮蓋性不佳 (RMK00163) . 20120627晨會決議 CC2生產 PPGI 時請使用表調 (RMK00191) . 【PMT】1.2.CC2計算完後面漆每個ZONE 爐溫各降8℃為最終爐溫 (RMK00568) . 【PMT】1.3.CC2因爐溫各降8℃為最終爐溫，請股長於TEST時 確實量測板溫 (RMK00568) . 【PMT】1.4.若發現PMT不足，請上調ZONE溫度並回饋工程師 (RMK00568) . 【PMT】1.5.品檢注意！因標準PMT有下修請注意MEK測試 (RMK00568) . 【PMT】1.6.厚板少生產，請領班量測板溫並記錄之 (RMK00568) . 【空調控制箱體】A.目前客戶為亞喬，其品質遵循以下規定 (RMK00627) . 【空調控制箱體】B.TT≦2TT，板面不能有塗佈不均 (RMK00627) . 【空調控制箱體】C.其餘比照櫥櫃品質 (RMK00627) | 訂單:2511DFD059/001 RCL <生產備註> 事項如下 . 冷軋厚度 > 0.8mm 內圈須插入二張瓦楞紙,防止端板印痕.客戶為益大時不可加瓦楞紙 (RMK00059) | 訂單:2511DFD059/001 CCPK 無 <生產備註> 事項 | 訂單:2511DFD059/001 CGQC <品檢備註> 事項如下 . 平板類,鍍鋅生產時SKIN PASS & T/L 請依據鍍鋅標準規定生產 (RMK00627) . 注意表面狀況(如無鋅痕,刮痕,凹陷.鼓起等) 鍍層控制(標準值 至 +20)之間 (RMK00627) . 每顆母鋼捲需切2M板量測急峻度,並記錄於外觀檢查記錄表內 (RMK00627) . 注意平坦度及表面狀況,請量測平坦度及弓形度並記錄之. (RMK00627) . 弓形度≦6MM/300MM 波高≦4MM 急峻度≦0.8%. (RMK00627) . 【空調控制箱體】C.其餘比照櫥櫃品質 (RMK00627) | 訂單:2511DFD059/001 CCQC <品檢備註> 事項如下 . 【PMT】1.1.因為CR厚 1.104 mm，TOP 標準PMT以231℃去計算 (RMK-E_CHIN) . 冷軋厚度 > 0.8mm 內圈須插入二張瓦楞紙,防止端板印痕.客戶為益大時不可加瓦楞紙 (RMK00059) . 1.本單若塗裝背面漆一律改為REVERSE COATING 例外訂單如下敘述 (RMK00163) . 2.例外訂單為R字頭超低光澤與PVDF (＞25μ)，背面漆可改 NATURE COATING，但搭配底漆避免遮蓋性不佳 (RMK00163) . 【PMT】1.2.CC2計算完後面漆每個ZONE 爐溫各降8℃為最終爐溫 (RMK00568) . 【PMT】1.3.CC2因爐溫各降8℃為最終爐溫，請股長於TEST時 確實量測板溫 (RMK00568) . 【PMT】1.4.若發現PMT不足，請上調ZONE溫度並回饋工程師 (RMK00568) . 【PMT】1.5.品檢注意！因標準PMT有下修請注意MEK測試 (RMK00568) . 【PMT】1.6.厚板少生產，請領班量測板溫並記錄之 (RMK00568) . 【空調控制箱體】A.目前客戶為亞喬，其品質遵循以下規定 (RMK00627) . 【空調控制箱體】B.TT≦2TT，板面不能有塗佈不均 (RMK00627) . 【空調控制箱體】C.其餘比照櫥櫃品質 (RMK00627) | 訂單:2511DFD059/001 TOL 無 <生產備註> 事項 | 【分切】"00"曰：母鋼分切2粒，單捲限重約:9~12噸。^^/CC1/CC2/ <<.E_CHIN 2025/11/26 09:44.>> 【內徑】注意是...610 mm^^/CC1/CC2/ <<.E_CHIN 2025/11/26 09:44.>> 【PMT】1.1.因為CR厚 1.104 mm，TOP 標準PMT以231℃去計算^^/CC1/CC2/CCQC/^^ <<.E_CHIN 2025/11/26 09:47.>> | 訂單 2511DFD059/001 修改記錄如下: 20251124 15:47:49 (24025) 退火碼: >> S1, 用途碼: >> CIC034, 背面標示: >> C008, 訂單背面顏色(五碼): >> BW731, 背面漆膜厚: >> NOM, 背面漆塗漆型式幾塗幾烤: >> 1, 鉻酸鹽: >> Z, 訂單厚度: >> 1.2, 訂單重: >> 30, 重量容許率(下限): >> 10, 重量容許率(上限): >> 10, 訂單寬度: >> 1219, 鍍製方式: >> AC, 鋼捲內徑: >> 610, 鋼捲下限重: >> 10, 鋼捲上限重: >> 12, 壓花條件碼: >> -, 表面花紋: >> Z, 綠色識別碼: >> -, 印刷輥號: >> -, 產品代碼: >> PPGI, 皮膜碼: >> -, 單位別: >> M, 油品種類: >> Z, 塗油量: >> Z, 包裝代碼: >> D4 , 保護膜碼: >> -, 客戶試片取樣型式: >> -, 調質碼: >> S, 套筒碼: >> E , 規格: >> CGCC-10, 製造標準: >> SYSCO, 表面處理劑種類: >> Z, 表面處理劑塗佈量: >> Z, 伸長率測試: >> N, 硬度測試碼: >> N, 抗拉強度測試: >> N, 降伏強度測試: >> N, 訂單正面顏色(五碼): >> 6C275, 正面漆膜厚: >> 25, 正面漆塗漆型式幾塗幾烤: >> 2, 修邊碼: >> Y, 重量碼: >> AW, 鋼捲捲向: >> I, 鍍層碼: >> Z12, 20251124 15:57:26 (24025) 鋼捲下限重: 10 >> 9, | *:
PPGI | 2511DFD060/001 | 1. ●依旭台背面（正面漆塗料）發泡黏著性不佳（CC250503），要確認背面是否要發泡● (OFP00739)-{.不符.} 2. 單捲限重檢核 (原料重:9~14, 分切困難:10.00~10.50, 單捲限重:2.50~3.50)(OFP00031)-{.不符.} 3. 表面非平整之色碼解捲易變形需強制業務使用鋼套桶 ( 垃圾桶用E、網紋漆套桶用C ) (正面色碼:RYE922, 套筒碼:E 不符)(OFP00048)-{.不符.} | 1. 部分大陸料含B元素超過CNS規範管制，故請原料CNS規範之訂單不要配大陸料 (OFP00684)-{.不符.} | 1. 方針管制之特殊產品，請設定訂單追蹤以利確實掌握每批生產情況，滾動調整。 (OFP00142)-{.不符.} 2. CQ CR厚度超過0.7MM後要注意CR1與CR2修邊寬度要確認 (OFP00157)-{.不符.} 3. 【提醒】！本單為直立式包裝，嚴禁鍍鋅或烤漆後以STAGGER捲取 (OFP00451)-{.不符.} 4. 【提醒 審單人員】CR≧0.6 要於烤漆備註調降 PMT等相關。★KP抗塵PVDF不受此限 (OFP00509)-{.不符.} 5. ●垃圾桶中絞缺陷發生時也都是CR1軋的，暫指定CR2 試產● (OFP00615)-{.不符.} 6. 部分大陸料含B元素超過CNS規範管制，故請原料CNS規範之訂單不要配大陸料 (OFP00684)-{.不符.} 7. ●依旭台背面（正面漆塗料）發泡黏著性不佳（CC250503），要確認背面是否要發泡● (OFP00739)-{.不符.} 8. 用途別對應選配碼不符 (用途碼:CIR029, 選配碼:- 不符)(OFP00030)-{.不符.} 9. 表面非平整之色碼解捲易變形需強制業務使用鋼套桶 ( 垃圾桶用E、網紋漆套桶用C ) (正面色碼:RYE922, 套筒碼:E 不符)(OFP00048)-{.不符.} | 訂單:2511DFD060/001 CPL <生產備註> 事項如下 . 除HGI/ HGL 訂單邊緣不噴油. 其餘皆側緣噴油 (RMK00285) | 訂單:2511DFD060/001 CR1 <生產備註> 事項如下 . 【專案負責人】RD 何冠霆 (RMK-E_CHIN) . 每組工輥生產之第一顆鋼捲, 檢查振動輥痕或砂輪痕 (RMK00307) | 訂單:2511DFD060/001 CR2 <生產備註> 事項如下 . 【專案負責人】RD 何冠霆 (RMK-E_CHIN) . 每組工輥生產之第一顆鋼捲, 檢查振動輥痕或砂輪痕 (RMK00307) | 訂單:2511DFD060/001 CG1 <生產備註> 事項如下 . 【專案負責人】RD 何冠霆 (RMK-E_CHIN) . 5.鍍層量管制 ? 120 g/m2。 (RMK-E_CHIN) . 4. SKP伸長率≧2.0%，T/L伸長率≧0.20%。 (RMK-E_CHIN) . 3.客戶不允許有鋅痕(Nozzle mark)、垂紋、鋅渣、板面顆粒(鋅渣)、凹點等缺陷，其它外觀品質管制同"松下洗衣機外殼"-烤漆底板家電用途之管制標準。 (RMK-E_CHIN) . 2. NOZZLE熱風溫度280℃以上，NOZZLE GAP愈小且風壓愈小越好 (RMK-E_CHIN) . 1.工輥：上、下工輥 Ra: 0.5-0.8μm--同冰箱側板(烤漆底板)工輥設定。 (RMK-E_CHIN) . 本單於烤漆正背面都塗裝正面漆，因此鍍鋅請管制背面表面品質比照正面 (RMK00363) . 【★鍍層量管制★】若鍍層大於120g/m2，需進行通報與切除 (RMK00695) | 訂單:2511DFD060/001 CG2 <生產備註> 事項如下 . 【專案負責人】RD 何冠霆 (RMK-E_CHIN) . 5.鍍層量管制 ? 120 g/m2。 (RMK-E_CHIN) . 4. SKP伸長率≧2.0%，T/L伸長率≧0.20%。 (RMK-E_CHIN) . 3.客戶不允許有鋅痕(Nozzle mark)、垂紋、鋅渣、板面顆粒(鋅渣)、凹點等缺陷，其它外觀品質管制同"松下洗衣機外殼"-烤漆底板家電用途之管制標準。 (RMK-E_CHIN) . 2. NOZZLE熱風溫度280℃以上，NOZZLE GAP愈小且風壓愈小越好 (RMK-E_CHIN) . 1.工輥：上、下工輥 Ra: 0.5-0.8μm--同冰箱側板(烤漆底板)工輥設定。 (RMK-E_CHIN) . 本單於烤漆正背面都塗裝正面漆，因此鍍鋅請管制背面表面品質比照正面 (RMK00363) . 【★鍍層量管制★】若鍍層大於120g/m2，需進行通報與切除 (RMK00695) | 訂單:2511DFD060/001 CC1 <生產備註> 事項如下 . 【專案負責人】RD 何冠霆 (RMK-E_CHIN) . 【PMT】1.1.因為CR厚 0.808 mm，TOP 標準PMT以229℃去計算 (RMK-E_CHIN) . 11. 請勿堆疊(紅色標籤) (RMK-E_CHIN) . 10. CC2若生產過程有T/L打開的情形, 務必通知品檢做紀錄, 必須經過切除或重整後才能放行。 (RMK-E_CHIN) . 9. 外觀(板面顆粒...等)請參照「松下洗衣機外殼PCM」管制標準放行。震動輥痕: 只能允許動態極輕微/靜態目視無感之程度(參照客戶簽認之限度樣本)。 (RMK-E_CHIN) . 8. 正面塗佈量目標290±10 (避免光澤異常與目視色差)，客戶無要求管制膜厚，正面/背面總塗佈量≧80%可放行。 (RMK-E_CHIN) . 7. 出口品檢項目：加做「應變痕測試」: 衝艾克森6mm觀察平板處有無應變痕 (判定參考缺陷樣本), 以及維持測試 fluting test，頻率: 1次/母鋼。 (RMK-E_CHIN) . 6. 正面漆含骨材，收捲請增加張力，使用高強度紙套筒(18mm代碼E). (RMK-E_CHIN) . 5. 此排程需要 Fluting Test ,張力整平機伸長率須設定0.04～0.06%。 (RMK-E_CHIN) . 4. 背面漆：7Y9A12使用CPH #50μ濾心+ #250鐵濾網，為避免繩紋 底漆(1PU114) R塗裝 / 背面漆(7Y9A12) R塗裝， Thinner 為No 2B。 (RMK-E_CHIN) . 3. 正面漆：RYE922(Rough) 為避免繩紋採R塗裝，Thinner 為No 2B，使用不銹鋼濾網 (#32 mesh)，PMT為230±10℃。 (RMK-E_CHIN) . 2. 底漆：1PU114，使用CP#75μ濾心，R塗裝。 (RMK-E_CHIN) . 1. 線速度40mpm，GI底材請使用表調。 (RMK-E_CHIN) . 冷軋厚度 > 0.8mm 內圈須插入二張瓦楞紙,防止端板印痕.客戶為益大時不可加瓦楞紙 (RMK00059) . 1.本單若塗裝背面漆一律改為REVERSE COATING 例外訂單如下敘述 (RMK00163) . 2.例外訂單為R字頭超低光澤與PVDF (＞25μ)，背面漆可改 NATURE COATING，但搭配底漆避免遮蓋性不佳 (RMK00163) . ★品檢注意！JIS&CNS 訂單必須每滿50噸一定要再做一次TEST (RMK00259) . 【捲取】注意！本單為直立式包裝。禁用STAGGER捲取送包裝！送RCL重處理例外。 (RMK00512) . 【PMT】1.2.CC2計算完後面漆每個ZONE 爐溫各降8℃為最終爐溫 (RMK00568) . 【PMT】1.3.CC2因爐溫各降8℃為最終爐溫，請股長於TEST時 確實量測板溫 (RMK00568) . 【PMT】1.4.若發現PMT不足，請上調ZONE溫度並回饋工程師 (RMK00568) . 【PMT】1.5.品檢注意！因標準PMT有下修請注意MEK測試 (RMK00568) . 【PMT】1.6.厚板少生產，請領班量測板溫並記錄之 (RMK00568) | 訂單:2511DFD060/001 CC2 <生產備註> 事項如下 . 【專案負責人】RD 何冠霆 (RMK-E_CHIN) . 【PMT】1.1.因為CR厚 0.808 mm，TOP 標準PMT以229℃去計算 (RMK-E_CHIN) . 11. 請勿堆疊(紅色標籤) (RMK-E_CHIN) . 10. CC2若生產過程有T/L打開的情形, 務必通知品檢做紀錄, 必須經過切除或重整後才能放行。 (RMK-E_CHIN) . 9. 外觀(板面顆粒...等)請參照「松下洗衣機外殼PCM」管制標準放行。震動輥痕: 只能允許動態極輕微/靜態目視無感之程度(參照客戶簽認之限度樣本)。 (RMK-E_CHIN) . 8. 正面塗佈量目標290±10 (避免光澤異常與目視色差)，客戶無要求管制膜厚，正面/背面總塗佈量≧80%可放行。 (RMK-E_CHIN) . 7. 出口品檢項目：加做「應變痕測試」: 衝艾克森6mm觀察平板處有無應變痕 (判定參考缺陷樣本), 以及維持測試 fluting test，頻率: 1次/母鋼。 (RMK-E_CHIN) . 6. 正面漆含骨材，收捲請增加張力，使用高強度紙套筒(18mm代碼E). (RMK-E_CHIN) . 5. 此排程需要 Fluting Test ,張力整平機伸長率須設定0.04～0.06%。 (RMK-E_CHIN) . 4. 背面漆：7Y9A12使用CPH #50μ濾心+ #250鐵濾網，為避免繩紋 底漆(1PU114) R塗裝 / 背面漆(7Y9A12) R塗裝， Thinner 為No 2B。 (RMK-E_CHIN) . 3. 正面漆：RYE922(Rough) 為避免繩紋採R塗裝，Thinner 為No 2B，使用不銹鋼濾網 (#32 mesh)，PMT為230±10℃。 (RMK-E_CHIN) . 2. 底漆：1PU114，使用CP#75μ濾心，R塗裝。 (RMK-E_CHIN) . 1. 線速度40mpm，GI底材請使用表調。 (RMK-E_CHIN) . 冷軋厚度 > 0.8mm 內圈須插入二張瓦楞紙,防止端板印痕.客戶為益大時不可加瓦楞紙 (RMK00059) . 1.本單若塗裝背面漆一律改為REVERSE COATING 例外訂單如下敘述 (RMK00163) . 2.例外訂單為R字頭超低光澤與PVDF (＞25μ)，背面漆可改 NATURE COATING，但搭配底漆避免遮蓋性不佳 (RMK00163) . 20120627晨會決議 CC2生產 PPGI 時請使用表調 (RMK00191) . ★品檢注意！JIS&CNS 訂單必須每滿50噸一定要再做一次TEST (RMK00259) . 【捲取】注意！本單為直立式包裝。禁用STAGGER捲取送包裝！送RCL重處理例外。 (RMK00512) . 【PMT】1.2.CC2計算完後面漆每個ZONE 爐溫各降8℃為最終爐溫 (RMK00568) . 【PMT】1.3.CC2因爐溫各降8℃為最終爐溫，請股長於TEST時 確實量測板溫 (RMK00568) . 【PMT】1.4.若發現PMT不足，請上調ZONE溫度並回饋工程師 (RMK00568) . 【PMT】1.5.品檢注意！因標準PMT有下修請注意MEK測試 (RMK00568) . 【PMT】1.6.厚板少生產，請領班量測板溫並記錄之 (RMK00568) | 訂單:2511DFD060/001 RCL <生產備註> 事項如下 . 冷軋厚度 > 0.8mm 內圈須插入二張瓦楞紙,防止端板印痕.客戶為益大時不可加瓦楞紙 (RMK00059) . 【捲取】注意！本單為直立式包裝。禁用STAGGER捲取送包裝！送RCL重處理例外。 (RMK00512) | 訂單:2511DFD060/001 CCPK 無 <生產備註> 事項 | 訂單:2511DFD060/001 CGQC <品檢備註> 事項如下 . 【專案負責人】RD 何冠霆 (RMK-E_CHIN) . 本單於烤漆正背面都塗裝正面漆，因此鍍鋅請管制背面表面品質比照正面 (RMK00363) . 【★鍍層量管制★】若鍍層大於120g/m2，需進行通報與切除 (RMK00695) | 訂單:2511DFD060/001 CCQC <品檢備註> 事項如下 . 【專案負責人】RD 何冠霆 (RMK-E_CHIN) . 冷軋厚度 > 0.8mm 內圈須插入二張瓦楞紙,防止端板印痕.客戶為益大時不可加瓦楞紙 (RMK00059) . 1.本單若塗裝背面漆一律改為REVERSE COATING 例外訂單如下敘述 (RMK00163) . 2.例外訂單為R字頭超低光澤與PVDF (＞25μ)，背面漆可改 NATURE COATING，但搭配底漆避免遮蓋性不佳 (RMK00163) . ★品檢注意！JIS&CNS 訂單必須每滿50噸一定要再做一次TEST (RMK00259) . 【捲取】注意！本單為直立式包裝。禁用STAGGER捲取送包裝！送RCL重處理例外。 (RMK00512) . 【PMT】1.2.CC2計算完後面漆每個ZONE 爐溫各降8℃為最終爐溫 (RMK00568) . 【PMT】1.3.CC2因爐溫各降8℃為最終爐溫，請股長於TEST時 確實量測板溫 (RMK00568) . 【PMT】1.4.若發現PMT不足，請上調ZONE溫度並回饋工程師 (RMK00568) . 【PMT】1.5.品檢注意！因標準PMT有下修請注意MEK測試 (RMK00568) . 【PMT】1.6.厚板少生產，請領班量測板溫並記錄之 (RMK00568) | 訂單:2511DFD060/001 TOL 無 <生產備註> 事項 | 1.工輥：上、下工輥 Ra: 0.5-0.8μm--同冰箱側板(烤漆底板)工輥設定。^^/CG1/CG2/ <<.E_CHIN 2025/11/28 09:20.>> 2. NOZZLE熱風溫度280℃以上，NOZZLE GAP愈小且風壓愈小越好^^/CG1/CG2/ <<.E_CHIN 2025/11/28 09:20.>> 3.客戶不允許有鋅痕(Nozzle mark)、垂紋、鋅渣、板面顆粒(鋅渣)、凹點等缺陷，其它外觀品質管制同"松下洗衣機外殼"-烤漆底板家電用途之管制標準。^^/CG1/CG2/ <<.E_CHIN 2025/11/28 09:21.>> 4. SKP伸長率≧2.0%，T/L伸長率≧0.20%。^^/CG1/CG2/ <<.E_CHIN 2025/11/28 09:26.>> 5.鍍層量管制 ? 120 g/m2。^^/CG1/CG2/ <<.E_CHIN 2025/11/28 09:26.>> 1. 線速度40mpm，GI底材請使用表調。^^/CC1/CC2/ <<.E_CHIN 2025/11/28 09:27.>> 2. 底漆：1PU114，使用CP#75μ濾心，R塗裝。^^/CC1/CC2/ <<.E_CHIN 2025/11/28 09:28.>> 3. 正面漆：RYE922(Rough) 為避免繩紋採R塗裝，Thinner 為No 2B，使用不銹鋼濾網 (#32 mesh)，PMT為230±10℃。^^/CC1/CC2/ <<.E_CHIN 2025/11/28 09:28.>> 4. 背面漆：7Y9A12使用CPH #50μ濾心+ #250鐵濾網，為避免繩紋 底漆(1PU114) R塗裝 / 背面漆(7Y9A12) R塗裝， Thinner 為No 2B。^^/CC1/CC2/ <<.E_CHIN 2025/11/28 09:28.>> 5. 此排程需要 Fluting Test ,張力整平機伸長率須設定0.04～0.06%。^^/CC1/CC2/ <<.E_CHIN 2025/11/28 09:29.>> 6. 正面漆含骨材，收捲請增加張力，使用高強度紙套筒(18mm代碼E).^^/CC1/CC2/ <<.E_CHIN 2025/11/28 09:30.>> 7. 出口品檢項目：加做「應變痕測試」: 衝艾克森6mm觀察平板處有無應變痕 (判定參考缺陷樣本), 以及維持測試 fluting test，頻率: 1次/母鋼。^^/CC1/CC2/ <<.E_CHIN 2025/11/28 09:32.>> 8. 正面塗佈量目標290±10 (避免光澤異常與目視色差)，客戶無要求管制膜厚，正面/背面總塗佈量≧80%可放行。^^/CC1/CC2/ <<.E_CHIN 2025/11/28 09:32.>> 9. 外觀(板面顆粒...等)請參照「松下洗衣機外殼PCM」管制標準放行。震動輥痕: 只能允許動態極輕微/靜態目視無感之程度(參照客戶簽認之限度樣本)。^^/CC1/CC2/ <<.E_CHIN 2025/11/28 09:33.>> 10. CC2若生產過程有T/L打開的情形, 務必通知品檢做紀錄, 必須經過切除或重整後才能放行。^^/CC1/CC2/ <<.E_CHIN 2025/11/28 09:34.>> 11. 請勿堆疊(紅色標籤)^^/CC1/CC2/MKT/ <<.E_CHIN 2025/11/28 09:35.>> 【PMT】1.1.因為CR厚 0.808 mm，TOP 標準PMT以229℃去計算^^/CC1/CC2/ <<.E_CHIN 2025/11/28 09:41.>> 【專案負責人】RD 何冠霆^^/CR1/CR2/CG1/CG2/CC1/CC2/CGQC/CCQC/^^ <<.E_CHIN 2025/11/28 09:41.>> | 訂單 2511DFD060/001 修改記錄如下: 20251125 08:26:02 (24020) 退火碼: >> S1, 用途碼: >> CIR029, 背面標示: >> S000, 訂單背面顏色(五碼): >> 7Y9A1, 背面漆膜厚: >> NOM, 背面漆塗漆型式幾塗幾烤: >> 2, 鉻酸鹽: >> Z, 訂單厚度: >> 0.8, 訂單重: >> 15, 重量容許率(下限): >> 10, 重量容許率(上限): >> 10, 訂單寬度: >> 700, 鍍製方式: >> BC, 鋼捲內徑: >> 508, 鋼捲下限重: >> 2.5, 鋼捲上限重: >> 3.5, 壓花條件碼: >> -, 表面花紋: >> Z, 綠色識別碼: >> -, 印刷輥號: >> -, 產品代碼: >> PPGI, 皮膜碼: >> -, 單位別: >> M, 油品種類: >> Z, 塗油量: >> Z, 包裝代碼: >> D7 , 保護膜碼: >> -, 客戶試片取樣型式: >> -, 調質碼: >> S, 套筒碼: >> E , 規格: >> CGCC-10, 製造標準: >> CNS, 表面處理劑種類: >> Z, 表面處理劑塗佈量: >> Z, 伸長率測試: >> Y, 硬度測試碼: >> Y, 抗拉強度測試: >> Y, 降伏強度測試: >> Y, 厚度變異: >> 0, 訂單正面顏色(五碼): >> RYE92, 正面漆膜厚: >> 25, 正面漆塗漆型式幾塗幾烤: >> 2, 修邊碼: >> Y, 重量碼: >> AW, 鋼捲捲向: >> O, 鍍層碼: >> Z08, | *: | [訂單訊息通知] 2026/01/07 下午 03:47:00 *** (張芬芬 >> 通知 >> Sam Xiao, Winnie Chang, Emily Hong, XinYi Wu, Edwy Chin, YuLung Kung, B.S. Wan, Y.L. Liu, Julian Liu, Sony Su, YunTung Li) 訊息 : 補料用新買中鋼40噸避免小量加價 , 之後業務會請客戶繼續下單去化,熱軋交期估 2/15
PPGL | 2511DFD063/002 | 1. 單捲限重檢核 (原料重:15~20, 分切困難:16.00~16.50, 單捲限重:4.00~5.50)(OFP00031)-{.不符.} | 1. 製造標準為MS、ASTM或銷新加坡之訂單，若無技術指定優先用料，請優先使用國內料，勿使用ANFEN (OFP00406)-{.不符.} | 1. 製造標準為MS、ASTM或銷新加坡之訂單，若無技術指定優先用料，請優先使用國內料，勿使用ANFEN (OFP00406)-{.不符.} | 訂單:2511DFD063/002 CPL <生產備註> 事項如下 . 除HGI/ HGL 訂單邊緣不噴油. 其餘皆側緣噴油 (RMK00285) | 訂單:2511DFD063/002 CR1 無 <生產備註> 事項 | 訂單:2511DFD063/002 CR2 無 <生產備註> 事項 | 訂單:2511DFD063/002 CG1 無 <生產備註> 事項 | 訂單:2511DFD063/002 CG2 無 <生產備註> 事項 | 訂單:2511DFD063/002 CC1 <生產備註> 事項如下 . 【修補漆】郁潔曰：修補漆*1 (RMK-E_CHIN) . 1.本單若塗裝背面漆一律改為REVERSE COATING 例外訂單如下敘述 (RMK00163) . 2.例外訂單為R字頭超低光澤與PVDF (＞25μ)，背面漆可改 NATURE COATING，但搭配底漆避免遮蓋性不佳 (RMK00163) . 【抽氣量】白色系在CC1生產時,FINISH抽氣量請設定250,如生產中發生色差b值異常升高,請股長再加大抽氣量因應 (RMK00560) | 訂單:2511DFD063/002 CC2 <生產備註> 事項如下 . 【修補漆】郁潔曰：修補漆*1 (RMK-E_CHIN) . 1.本單若塗裝背面漆一律改為REVERSE COATING 例外訂單如下敘述 (RMK00163) . 2.例外訂單為R字頭超低光澤與PVDF (＞25μ)，背面漆可改 NATURE COATING，但搭配底漆避免遮蓋性不佳 (RMK00163) . 【抽氣量】白色系在CC1生產時,FINISH抽氣量請設定250,如生產中發生色差b值異常升高,請股長再加大抽氣量因應 (RMK00560) | 訂單:2511DFD063/002 RCL 無 <生產備註> 事項 | 訂單:2511DFD063/002 CCPK 無 <生產備註> 事項 | 訂單:2511DFD063/002 CGQC 無 <品檢備註> 事項 | 訂單:2511DFD063/002 CCQC <品檢備註> 事項如下 . 1.本單若塗裝背面漆一律改為REVERSE COATING 例外訂單如下敘述 (RMK00163) . 2.例外訂單為R字頭超低光澤與PVDF (＞25μ)，背面漆可改 NATURE COATING，但搭配底漆避免遮蓋性不佳 (RMK00163) | 訂單:2511DFD063/002 TOL 無 <生產備註> 事項 | 【修補漆】郁潔曰：修補漆*1^^/CC1/CC2/ <<.E_CHIN 2025/11/28 11:13.>> | 訂單 2511DFD063/002 修改記錄如下: 20251126 11:19:56 (22030) 退火碼: >> S1, 用途碼: >> COA001, 背面標示: >> C104, 訂單背面顏色(五碼): >> BW73Y, 背面漆膜厚: >> 12.5, 背面漆塗漆型式幾塗幾烤: >> 2, 鉻酸鹽: >> Z, 訂單厚度: >> 0.426, 訂單重: >> 5, 重量容許率(下限): >> 10, 重量容許率(上限): >> 10, 訂單寬度: >> 950, 鍍製方式: >> BC, 鋼捲內徑: >> 508, 鋼捲下限重: >> 4, 鋼捲上限重: >> 5.5, 壓花條件碼: >> -, 表面花紋: >> R, 綠色識別碼: >> -, 印刷輥號: >> -, 產品代碼: >> PPGL, 皮膜碼: >> -, 單位別: >> M, 油品種類: >> Z, 塗油量: >> Z, 包裝代碼: >> D2 , 保護膜碼: >> -, 客戶試片取樣型式: >> -, 調質碼: >> S, 套筒碼: >> N , 規格: >> A792MCQ, 製造標準: >> ASTM, 表面處理劑種類: >> Z, 表面處理劑塗佈量: >> Z, 伸長率測試: >> N, 硬度測試碼: >> N, 抗拉強度測試: >> N, 降伏強度測試: >> N, 厚度變異: >> 0, 訂單正面顏色(五碼): >> 3W720, 正面漆膜厚: >> 25, 正面漆塗漆型式幾塗幾烤: >> 2, 修邊碼: >> Y, 重量碼: >> AW, 鋼捲捲向: >> I, 鍍層碼: >> AZM150, 20251126 13:28:11 (22030) 訂單背面顏色(五碼): BW73Y >> BW736, 背面漆膜厚: 12.5 >> NOM, 背面漆塗漆型式幾塗幾烤: 2 >> 1, | *:
PPGI | 2511DFD064/001 | 1. 警語：確認背面光澤若≧70，且CR≦0.38MM之訂單強制使用鋼套筒"S" (OFP00365)-{.不符.} |  | 1. 請確認白板產品於鍍鋅套桶碼欄位+S& SKP ROLLER=B1 (OFP00205)-{.不符.} 2. 警語：確認背面光澤若≧70，且CR≦0.38MM之訂單強制使用鋼套筒"S" (OFP00365)-{.不符.} 3. 高光新增備註（適用非直立式包裝）：請出口每顆鋼捲貼紅色 " 禁止疊放 " 貼紙，如果有套桶S最多2層 (OFP00366)-{.不符.} 4. 【提醒】！本單為直立式包裝，嚴禁鍍鋅或烤漆後以STAGGER捲取 (OFP00451)-{.不符.} 5. ●請於訂單追蹤註記"本單寬度XXXX 訂單噸數 XX。請現場準備與訂單寬度相同的套桶"● (OFP00657)-{.不符.} 6. 【白板塗料入廠到生產時間管制】TO PP 白板塗料入廠到生產時間管制目標 5-7 天 (OFP00702)-{.不符.} | 訂單:2511DFD064/001 CPL <生產備註> 事項如下 . 除HGI/ HGL 訂單邊緣不噴油. 其餘皆側緣噴油 (RMK00285) | 訂單:2511DFD064/001 CR1 <生產備註> 事項如下 . 板形目標-避免大中波來防止下製程折痕,邊波急峻度越小越佳 (RMK00074) . 建議白天開始生產, 末Pass≦600mpm, Coolant≧2.5%, WR Ra=0.2~0.25 (RMK00074) . 首顆鋼捲先以其它非白板訂單的鋼捲來作為Warm up coil (RMK00074) . CR1生產請先以4尺板消除BUR生產3尺板所造成的EDGE MARK (RMK00074) . CR1以6號、7號CHOCK，CR2 參考振動輥痕管制表公告 可使用之CHOCK號碼生產 (RMK00074) . 每組工輥生產之第一顆鋼捲, 檢查振動輥痕或砂輪痕 (RMK00307) | 訂單:2511DFD064/001 CR2 <生產備註> 事項如下 . 板形目標-避免大中波來防止下製程折痕,邊波急峻度越小越佳 (RMK00074) . 建議白天開始生產, 末Pass≦600mpm, Coolant≧2.5%, WR Ra=0.2~0.25 (RMK00074) . 首顆鋼捲先以其它非白板訂單的鋼捲來作為Warm up coil (RMK00074) . CR1生產請先以4尺板消除BUR生產3尺板所造成的EDGE MARK (RMK00074) . CR1以6號、7號CHOCK，CR2 參考振動輥痕管制表公告 可使用之CHOCK號碼生產 (RMK00074) . 每組工輥生產之第一顆鋼捲, 檢查振動輥痕或砂輪痕 (RMK00307) . 完軋厚度0.3mm以下薄板訂單軋延顆數上限"5"顆避免震動輥痕。 (RMK00710) | 訂單:2511DFD064/001 CG1 <生產備註> 事項如下 . Pot溫度=465±5℃,Nozzle熱風溫度≧280℃,Nozzle Gap及風壓越小越好 (RMK00074) . SkP上下輥Ra=0.5~0.8,出口管制板面Ra≦0.65, EL%≧3%及標示可塗面 (RMK00074) . 邊波≦3mm,中波≦1mm,急峻度≦0.5%,弓形度≦5mm/300mm,應變痕≦5mm (RMK00074) . Pb-less生產,不允許Dent Mark ,SKP鋅粉印痕,折痕,垂痕,Nozzle Mark (RMK00074) . 管制單面鍍層=60~70g/m2,收捲大鋼捲時若有鼓起疑慮可改為stagger盤捲 (RMK00074) . 入口 L/C控制於50%內, Support Roller及NO.3 T/M Roller觀察有無折痕 (RMK00074) . 品檢員會同股長於出口端觀察第一顆產出鋼捲吊起時有無折痕 (RMK00074) . 2014/01/09 決議：為了避免白板邊波鍍鋅送烤漆需加鋼套桶 (RMK00074) . 鍍層量有上限管制，排程變換前後一顆分切請U3暫留，待產線確認鍍層量後再行處置。 (RMK00074) | 訂單:2511DFD064/001 CG2 <生產備註> 事項如下 . Pot溫度=465±5℃,Nozzle熱風溫度≧280℃,Nozzle Gap及風壓越小越好 (RMK00074) . SkP上下輥Ra=0.5~0.8,出口管制板面Ra≦0.65, EL%≧3%及標示可塗面 (RMK00074) . 邊波≦3mm,中波≦1mm,急峻度≦0.5%,弓形度≦5mm/300mm,應變痕≦5mm (RMK00074) . Pb-less生產,不允許Dent Mark ,SKP鋅粉印痕,折痕,垂痕,Nozzle Mark (RMK00074) . 管制單面鍍層=60~70g/m2,收捲大鋼捲時若有鼓起疑慮可改為stagger盤捲 (RMK00074) . 入口 L/C控制於50%內, Support Roller及NO.3 T/M Roller觀察有無折痕 (RMK00074) . 品檢員會同股長於出口端觀察第一顆產出鋼捲吊起時有無折痕 (RMK00074) . 2014/01/09 決議：為了避免白板邊波鍍鋅送烤漆需加鋼套桶 (RMK00074) . 鍍層量有上限管制，排程變換前後一顆分切請U3暫留，待產線確認鍍層量後再行處置。 (RMK00074) | 訂單:2511DFD064/001 CC1 <生產備註> 事項如下 . 若冷軋厚度≦0.3MM,且未加鋼套筒,請出口主操加貼"請勿堆疊"標籤 (RMK00070) . AWA112面漆膜厚≧90g/m2(約8u)且板溫=245±5℃以防擦拭性NG (RMK00074) . 濾心及稀釋:1PA11=25u(NO.2B),AWA11=5u(原液),BLE31(R.N)=50u(NO.2D) (RMK00074) . L=55mpm,生產2小時後請擦拭T/L工輥 (RMK00074) . 1PA11(RN塗裝),黏度=47±5秒,A=140±10%,P=89±5mpm (RMK00074) . AWA11(R.N塗裝),雙供給(A=125±10%,P=95±5mpm,APR壓力≦200) (RMK00074) . 面漆已稀釋且生產時才開封,若殘料超過3個月不予以使用 (RMK00074) . CC2生產白板時出口捲曲單位張力=4.2 Kg/mm2,出口收捲≦100M防止斷裂 (RMK00074) . CS決議保護膜接點在捲取前以小刀切割撕離,TSD2再以孔洞折讓處理 (RMK00074) . 股長至出口ACC的地下室觀察每顆母鋼的外觀是否有折痕缺陷 (RMK00074) . 鋼捲缺陷折讓需貼兩張缺陷折讓單,全貼及半貼各一張(半貼預備貼於外包裝) (RMK00074) . 貼上藍底白字"請勿疊放"標籤,要求放在棧板,鋼捲上方,或鋪設海棉墊 (RMK00074) . 整平使用T-Mode並管控壓下量≦10.3mm來防止板面拉裂 (RMK00074) . 保護膜編號=2W1 (RMK00074) . 目前色差管制修改為△L≧-0.7 , △b≦1.5 , △E≦1.5 (RMK00074) . 白板生產前請先清洗PUMP,BASE與CLEAR PUMP清洗請用NO.2B溶劑 (RMK00074) . ★CLEAR 雙供給管口外八（朝漆盤邊邊）★ (RMK00074) . 2014/01/09 決議：為了避免白板邊波鍍鋅送烤漆需加鋼套桶 (RMK00074) . 生產白板，不分排程，依各尺寸的第一顆母鋼之第二分切鋼捲與最後一顆分切鋼捲需當班將鋼捲送到RCL量測平坦度(頭、尾與每100米以及內圈50米處)。 (RMK00074) . 【品檢】每母鋼最後分切尾板需量測板形,NG送RCL切除 (RMK00347) . 【品檢】30cm*全寬試片在裁切作為A4保留試片時,勿將保護膜撕下 (RMK00347) . 【品檢】確認板面是否龜裂 *測試人員需協助2米板確認 (RMK00347) . 【捲取】注意！本單為直立式包裝。禁用STAGGER捲取送包裝！送RCL重處理例外。 (RMK00512) . 【抽氣量】白色系在CC1生產時,FINISH抽氣量請設定250,如生產中發生色差b值異常升高,請股長再加大抽氣量因應 (RMK00560) . 【套桶】請使用與"訂單同寬之紙套筒"！因弘博反映內圈都有損傷，經判定可能是因為吊運時(翻轉)造成 (RMK00680) . 【疊放】出口每顆鋼捲貼紅色 " 禁止疊放 " 貼紙，如果有套桶S最多2層 (RMK00732) | 訂單:2511DFD064/001 CC2 <生產備註> 事項如下 . 若冷軋厚度≦0.3MM,且未加鋼套筒,請出口主操加貼"請勿堆疊"標籤 (RMK00070) . AWA112面漆膜厚≧90g/m2(約8u)且板溫=245±5℃以防擦拭性NG (RMK00074) . 濾心及稀釋:1PA11=25u(NO.2B),AWA11=5u(原液),BLE31(R.N)=50u(NO.2D) (RMK00074) . L=55mpm,生產2小時後請擦拭T/L工輥 (RMK00074) . 1PA11(RN塗裝),黏度=47±5秒,A=140±10%,P=89±5mpm (RMK00074) . AWA11(R.N塗裝),雙供給(A=125±10%,P=95±5mpm,APR壓力≦200) (RMK00074) . 面漆已稀釋且生產時才開封,若殘料超過3個月不予以使用 (RMK00074) . CC2生產白板時出口捲曲單位張力=4.2 Kg/mm2,出口收捲≦100M防止斷裂 (RMK00074) . CS決議保護膜接點在捲取前以小刀切割撕離,TSD2再以孔洞折讓處理 (RMK00074) . 股長至出口ACC的地下室觀察每顆母鋼的外觀是否有折痕缺陷 (RMK00074) . 鋼捲缺陷折讓需貼兩張缺陷折讓單,全貼及半貼各一張(半貼預備貼於外包裝) (RMK00074) . 貼上藍底白字"請勿疊放"標籤,要求放在棧板,鋼捲上方,或鋪設海棉墊 (RMK00074) . 整平使用T-Mode並管控壓下量≦10.3mm來防止板面拉裂 (RMK00074) . 保護膜編號=2W1 (RMK00074) . 目前色差管制修改為△L≧-0.7 , △b≦1.5 , △E≦1.5 (RMK00074) . 白板生產前請先清洗PUMP,BASE與CLEAR PUMP清洗請用NO.2B溶劑 (RMK00074) . ★CLEAR 雙供給管口外八（朝漆盤邊邊）★ (RMK00074) . 2014/01/09 決議：為了避免白板邊波鍍鋅送烤漆需加鋼套桶 (RMK00074) . 生產白板，不分排程，依各尺寸的第一顆母鋼之第二分切鋼捲與最後一顆分切鋼捲需當班將鋼捲送到RCL量測平坦度(頭、尾與每100米以及內圈50米處)。 (RMK00074) . 20120627晨會決議 CC2生產 PPGI 時請使用表調 (RMK00191) . 【品檢】每母鋼最後分切尾板需量測板形,NG送RCL切除 (RMK00347) . 【品檢】30cm*全寬試片在裁切作為A4保留試片時,勿將保護膜撕下 (RMK00347) . 【品檢】確認板面是否龜裂 *測試人員需協助2米板確認 (RMK00347) . 【捲取】注意！本單為直立式包裝。禁用STAGGER捲取送包裝！送RCL重處理例外。 (RMK00512) . 【抽氣量】白色系在CC1生產時,FINISH抽氣量請設定250,如生產中發生色差b值異常升高,請股長再加大抽氣量因應 (RMK00560) . 【套桶】請使用與"訂單同寬之紙套筒"！因弘博反映內圈都有損傷，經判定可能是因為吊運時(翻轉)造成 (RMK00680) . 【疊放】出口每顆鋼捲貼紅色 " 禁止疊放 " 貼紙，如果有套桶S最多2層 (RMK00732) | 訂單:2511DFD064/001 RCL <生產備註> 事項如下 . 貼上藍底白字"請勿疊放"標籤,要求放在棧板,鋼捲上方,或鋪設海棉墊 (RMK00074) . 2014/01/09 決議：為了避免白板邊波鍍鋅送烤漆需加鋼套桶 (RMK00074) . 【捲取】注意！本單為直立式包裝。禁用STAGGER捲取送包裝！送RCL重處理例外。 (RMK00512) | 訂單:2511DFD064/001 CCPK <生產備註> 事項如下 . 貼上藍底白字"請勿疊放"標籤,要求放在棧板,鋼捲上方,或鋪設海棉墊 (RMK00074) | 訂單:2511DFD064/001 CGQC 無 <品檢備註> 事項 | 訂單:2511DFD064/001 CCQC <品檢備註> 事項如下 . 目前色差管制修改為△L≧-0.7 , △b≦1.5 , △E≦1.5 (RMK00074) . 生產白板，不分排程，依各尺寸的第一顆母鋼之第二分切鋼捲與最後一顆分切鋼捲需當班將鋼捲送到RCL量測平坦度(頭、尾與每100米以及內圈50米處)。 (RMK00074) . 【品檢】每母鋼最後分切尾板需量測板形,NG送RCL切除 (RMK00347) . 【品檢】30cm*全寬試片在裁切作為A4保留試片時,勿將保護膜撕下 (RMK00347) . 【品檢】確認板面是否龜裂 *測試人員需協助2米板確認 (RMK00347) . 【捲取】注意！本單為直立式包裝。禁用STAGGER捲取送包裝！送RCL重處理例外。 (RMK00512) . 【套桶】請使用與"訂單同寬之紙套筒"！因弘博反映內圈都有損傷，經判定可能是因為吊運時(翻轉)造成 (RMK00680) | 訂單:2511DFD064/001 TOL 無 <生產備註> 事項 |  | 訂單 2511DFD064/001 修改記錄如下: 20251127 15:31:06 (21003) 退火碼: >> S1, 用途碼: >> CIR005, 背面標示: >> C100, 訂單背面顏色(五碼): >> BLE31, 背面漆膜厚: >> NOM, 背面漆塗漆型式幾塗幾烤: >> 2, 鉻酸鹽: >> Z, 訂單厚度: >> 0.3, 訂單重: >> 20, 重量容許率(下限): >> 10, 重量容許率(上限): >> 10, 訂單寬度: >> 890, 鍍製方式: >> AC, 鋼捲內徑: >> 508, 鋼捲下限重: >> 1.2, 鋼捲上限重: >> 1.6, 壓花條件碼: >> -, 表面花紋: >> Z, 綠色識別碼: >> -, 印刷輥號: >> -, 產品代碼: >> PPGI, 皮膜碼: >> -, 單位別: >> M, 油品種類: >> Z, 塗油量: >> Z, 包裝代碼: >> S7 , 保護膜碼: >> 2W1, 客戶試片取樣型式: >> -, 調質碼: >> S, 套筒碼: >> E , 規格: >> CGCC-10, 製造標準: >> SYSCO, 表面處理劑種類: >> Z, 表面處理劑塗佈量: >> Z, 伸長率測試: >> N, 硬度測試碼: >> N, 抗拉強度測試: >> N, 降伏強度測試: >> N, 厚度變異: >> 0, 訂單正面顏色(五碼): >> AWA11, 正面漆膜厚: >> NOM, 正面漆塗漆型式幾塗幾烤: >> 2, 修邊碼: >> Y, 重量碼: >> AW, 鋼捲捲向: >> I, 鍍層碼: >> Z12, | *: | [訂單訊息通知] 2025/12/03 上午 09:17:12 *** (秦大維 >> 通知 >> ChungYu Lee, Joey Sun, Yu Han Chen) 訊息 : 白板套桶：客戶期望要與鋼捲寬度相同，可接受套筒長度稍微大於鋼捲寬度（上次生產經驗 ≦4 mm，客戶覺得效果良好）。本單寬度 890 mm特此通知，本通知亦同步於訂單追蹤中 [訂單訊息通知] 2025/12/03 11:27:44 AM 訂單訊息通知 (秦大維 >> 通知 >> ChungYu Lee, Joey Sun, Yu Han Chen) 訂單訊息 : 日後白板準備套桶訂單訊息通知與訂單追增內容為"本單白板訂單寬度XXXX mm XX噸，請現場準備合適套桶"
PPGI | 2511DFD064/002 | 1. 警語：確認背面光澤若≧70，且CR≦0.38MM之訂單強制使用鋼套筒"S" (OFP00365)-{.不符.} |  | 1. 請確認白板產品於鍍鋅套桶碼欄位+S& SKP ROLLER=B1 (OFP00205)-{.不符.} 2. 警語：確認背面光澤若≧70，且CR≦0.38MM之訂單強制使用鋼套筒"S" (OFP00365)-{.不符.} 3. 高光新增備註（適用非直立式包裝）：請出口每顆鋼捲貼紅色 " 禁止疊放 " 貼紙，如果有套桶S最多2層 (OFP00366)-{.不符.} 4. 【提醒】！本單為直立式包裝，嚴禁鍍鋅或烤漆後以STAGGER捲取 (OFP00451)-{.不符.} 5. ●請於訂單追蹤註記"本單寬度XXXX 訂單噸數 XX。請現場準備與訂單寬度相同的套桶"● (OFP00657)-{.不符.} 6. 【白板塗料入廠到生產時間管制】TO PP 白板塗料入廠到生產時間管制目標 5-7 天 (OFP00702)-{.不符.} 7. 白板套桶通知：白板套桶：客戶期望要與鋼捲寬度相同，可接受套筒長度稍微大於鋼捲寬度（上次生產經驗 ≦4 M (OFP00768)-{.不符.} | 訂單:2511DFD064/002 CPL <生產備註> 事項如下 . 除HGI/ HGL 訂單邊緣不噴油. 其餘皆側緣噴油 (RMK00285) | 訂單:2511DFD064/002 CR1 <生產備註> 事項如下 . 板形目標-避免大中波來防止下製程折痕,邊波急峻度越小越佳 (RMK00074) . 建議白天開始生產, 末Pass≦600mpm, Coolant≧2.5%, WR Ra=0.2~0.25 (RMK00074) . 首顆鋼捲先以其它非白板訂單的鋼捲來作為Warm up coil (RMK00074) . CR1生產請先以4尺板消除BUR生產3尺板所造成的EDGE MARK (RMK00074) . CR1以6號、7號CHOCK，CR2 參考振動輥痕管制表公告 可使用之CHOCK號碼生產 (RMK00074) . 每組工輥生產之第一顆鋼捲, 檢查振動輥痕或砂輪痕 (RMK00307) | 訂單:2511DFD064/002 CR2 <生產備註> 事項如下 . 板形目標-避免大中波來防止下製程折痕,邊波急峻度越小越佳 (RMK00074) . 建議白天開始生產, 末Pass≦600mpm, Coolant≧2.5%, WR Ra=0.2~0.25 (RMK00074) . 首顆鋼捲先以其它非白板訂單的鋼捲來作為Warm up coil (RMK00074) . CR1生產請先以4尺板消除BUR生產3尺板所造成的EDGE MARK (RMK00074) . CR1以6號、7號CHOCK，CR2 參考振動輥痕管制表公告 可使用之CHOCK號碼生產 (RMK00074) . 每組工輥生產之第一顆鋼捲, 檢查振動輥痕或砂輪痕 (RMK00307) . 完軋厚度0.3mm以下薄板訂單軋延顆數上限"5"顆避免震動輥痕。 (RMK00710) | 訂單:2511DFD064/002 CG1 <生產備註> 事項如下 . Pot溫度=465±5℃,Nozzle熱風溫度≧280℃,Nozzle Gap及風壓越小越好 (RMK00074) . SkP上下輥Ra=0.5~0.8,出口管制板面Ra≦0.65, EL%≧3%及標示可塗面 (RMK00074) . 邊波≦3mm,中波≦1mm,急峻度≦0.5%,弓形度≦5mm/300mm,應變痕≦5mm (RMK00074) . Pb-less生產,不允許Dent Mark ,SKP鋅粉印痕,折痕,垂痕,Nozzle Mark (RMK00074) . 管制單面鍍層=60~70g/m2,收捲大鋼捲時若有鼓起疑慮可改為stagger盤捲 (RMK00074) . 入口 L/C控制於50%內, Support Roller及NO.3 T/M Roller觀察有無折痕 (RMK00074) . 品檢員會同股長於出口端觀察第一顆產出鋼捲吊起時有無折痕 (RMK00074) . 2014/01/09 決議：為了避免白板邊波鍍鋅送烤漆需加鋼套桶 (RMK00074) . 鍍層量有上限管制，排程變換前後一顆分切請U3暫留，待產線確認鍍層量後再行處置。 (RMK00074) | 訂單:2511DFD064/002 CG2 <生產備註> 事項如下 . Pot溫度=465±5℃,Nozzle熱風溫度≧280℃,Nozzle Gap及風壓越小越好 (RMK00074) . SkP上下輥Ra=0.5~0.8,出口管制板面Ra≦0.65, EL%≧3%及標示可塗面 (RMK00074) . 邊波≦3mm,中波≦1mm,急峻度≦0.5%,弓形度≦5mm/300mm,應變痕≦5mm (RMK00074) . Pb-less生產,不允許Dent Mark ,SKP鋅粉印痕,折痕,垂痕,Nozzle Mark (RMK00074) . 管制單面鍍層=60~70g/m2,收捲大鋼捲時若有鼓起疑慮可改為stagger盤捲 (RMK00074) . 入口 L/C控制於50%內, Support Roller及NO.3 T/M Roller觀察有無折痕 (RMK00074) . 品檢員會同股長於出口端觀察第一顆產出鋼捲吊起時有無折痕 (RMK00074) . 2014/01/09 決議：為了避免白板邊波鍍鋅送烤漆需加鋼套桶 (RMK00074) . 鍍層量有上限管制，排程變換前後一顆分切請U3暫留，待產線確認鍍層量後再行處置。 (RMK00074) | 訂單:2511DFD064/002 CC1 <生產備註> 事項如下 . 若冷軋厚度≦0.3MM,且未加鋼套筒,請出口主操加貼"請勿堆疊"標籤 (RMK00070) . AWA112面漆膜厚≧90g/m2(約8u)且板溫=245±5℃以防擦拭性NG (RMK00074) . 濾心及稀釋:1PA11=25u(NO.2B),AWA11=5u(原液),BLE31(R.N)=50u(NO.2D) (RMK00074) . L=55mpm,生產2小時後請擦拭T/L工輥 (RMK00074) . 1PA11(RN塗裝),黏度=47±5秒,A=140±10%,P=89±5mpm (RMK00074) . AWA11(R.N塗裝),雙供給(A=125±10%,P=95±5mpm,APR壓力≦200) (RMK00074) . 面漆已稀釋且生產時才開封,若殘料超過3個月不予以使用 (RMK00074) . CC2生產白板時出口捲曲單位張力=4.2 Kg/mm2,出口收捲≦100M防止斷裂 (RMK00074) . CS決議保護膜接點在捲取前以小刀切割撕離,TSD2再以孔洞折讓處理 (RMK00074) . 股長至出口ACC的地下室觀察每顆母鋼的外觀是否有折痕缺陷 (RMK00074) . 鋼捲缺陷折讓需貼兩張缺陷折讓單,全貼及半貼各一張(半貼預備貼於外包裝) (RMK00074) . 貼上藍底白字"請勿疊放"標籤,要求放在棧板,鋼捲上方,或鋪設海棉墊 (RMK00074) . 整平使用T-Mode並管控壓下量≦10.3mm來防止板面拉裂 (RMK00074) . 保護膜編號=2W1 (RMK00074) . 目前色差管制修改為△L≧-0.7 , △b≦1.5 , △E≦1.5 (RMK00074) . 白板生產前請先清洗PUMP,BASE與CLEAR PUMP清洗請用NO.2B溶劑 (RMK00074) . ★CLEAR 雙供給管口外八（朝漆盤邊邊）★ (RMK00074) . 2014/01/09 決議：為了避免白板邊波鍍鋅送烤漆需加鋼套桶 (RMK00074) . 生產白板，不分排程，依各尺寸的第一顆母鋼之第二分切鋼捲與最後一顆分切鋼捲需當班將鋼捲送到RCL量測平坦度(頭、尾與每100米以及內圈50米處)。 (RMK00074) . 【品檢】每母鋼最後分切尾板需量測板形,NG送RCL切除 (RMK00347) . 【品檢】30cm*全寬試片在裁切作為A4保留試片時,勿將保護膜撕下 (RMK00347) . 【品檢】確認板面是否龜裂 *測試人員需協助2米板確認 (RMK00347) . 【捲取】注意！本單為直立式包裝。禁用STAGGER捲取送包裝！送RCL重處理例外。 (RMK00512) . 【抽氣量】白色系在CC1生產時,FINISH抽氣量請設定250,如生產中發生色差b值異常升高,請股長再加大抽氣量因應 (RMK00560) . 【套桶】請使用與"訂單同寬之紙套筒"！因弘博反映內圈都有損傷，經判定可能是因為吊運時(翻轉)造成 (RMK00680) . 【疊放】出口每顆鋼捲貼紅色 " 禁止疊放 " 貼紙，如果有套桶S最多2層 (RMK00732) | 訂單:2511DFD064/002 CC2 <生產備註> 事項如下 . 若冷軋厚度≦0.3MM,且未加鋼套筒,請出口主操加貼"請勿堆疊"標籤 (RMK00070) . AWA112面漆膜厚≧90g/m2(約8u)且板溫=245±5℃以防擦拭性NG (RMK00074) . 濾心及稀釋:1PA11=25u(NO.2B),AWA11=5u(原液),BLE31(R.N)=50u(NO.2D) (RMK00074) . L=55mpm,生產2小時後請擦拭T/L工輥 (RMK00074) . 1PA11(RN塗裝),黏度=47±5秒,A=140±10%,P=89±5mpm (RMK00074) . AWA11(R.N塗裝),雙供給(A=125±10%,P=95±5mpm,APR壓力≦200) (RMK00074) . 面漆已稀釋且生產時才開封,若殘料超過3個月不予以使用 (RMK00074) . CC2生產白板時出口捲曲單位張力=4.2 Kg/mm2,出口收捲≦100M防止斷裂 (RMK00074) . CS決議保護膜接點在捲取前以小刀切割撕離,TSD2再以孔洞折讓處理 (RMK00074) . 股長至出口ACC的地下室觀察每顆母鋼的外觀是否有折痕缺陷 (RMK00074) . 鋼捲缺陷折讓需貼兩張缺陷折讓單,全貼及半貼各一張(半貼預備貼於外包裝) (RMK00074) . 貼上藍底白字"請勿疊放"標籤,要求放在棧板,鋼捲上方,或鋪設海棉墊 (RMK00074) . 整平使用T-Mode並管控壓下量≦10.3mm來防止板面拉裂 (RMK00074) . 保護膜編號=2W1 (RMK00074) . 目前色差管制修改為△L≧-0.7 , △b≦1.5 , △E≦1.5 (RMK00074) . 白板生產前請先清洗PUMP,BASE與CLEAR PUMP清洗請用NO.2B溶劑 (RMK00074) . ★CLEAR 雙供給管口外八（朝漆盤邊邊）★ (RMK00074) . 2014/01/09 決議：為了避免白板邊波鍍鋅送烤漆需加鋼套桶 (RMK00074) . 生產白板，不分排程，依各尺寸的第一顆母鋼之第二分切鋼捲與最後一顆分切鋼捲需當班將鋼捲送到RCL量測平坦度(頭、尾與每100米以及內圈50米處)。 (RMK00074) . 20120627晨會決議 CC2生產 PPGI 時請使用表調 (RMK00191) . 【品檢】每母鋼最後分切尾板需量測板形,NG送RCL切除 (RMK00347) . 【品檢】30cm*全寬試片在裁切作為A4保留試片時,勿將保護膜撕下 (RMK00347) . 【品檢】確認板面是否龜裂 *測試人員需協助2米板確認 (RMK00347) . 【捲取】注意！本單為直立式包裝。禁用STAGGER捲取送包裝！送RCL重處理例外。 (RMK00512) . 【抽氣量】白色系在CC1生產時,FINISH抽氣量請設定250,如生產中發生色差b值異常升高,請股長再加大抽氣量因應 (RMK00560) . 【套桶】請使用與"訂單同寬之紙套筒"！因弘博反映內圈都有損傷，經判定可能是因為吊運時(翻轉)造成 (RMK00680) . 【疊放】出口每顆鋼捲貼紅色 " 禁止疊放 " 貼紙，如果有套桶S最多2層 (RMK00732) | 訂單:2511DFD064/002 RCL <生產備註> 事項如下 . 貼上藍底白字"請勿疊放"標籤,要求放在棧板,鋼捲上方,或鋪設海棉墊 (RMK00074) . 2014/01/09 決議：為了避免白板邊波鍍鋅送烤漆需加鋼套桶 (RMK00074) . 【捲取】注意！本單為直立式包裝。禁用STAGGER捲取送包裝！送RCL重處理例外。 (RMK00512) | 訂單:2511DFD064/002 CCPK <生產備註> 事項如下 . 貼上藍底白字"請勿疊放"標籤,要求放在棧板,鋼捲上方,或鋪設海棉墊 (RMK00074) | 訂單:2511DFD064/002 CGQC 無 <品檢備註> 事項 | 訂單:2511DFD064/002 CCQC <品檢備註> 事項如下 . 目前色差管制修改為△L≧-0.7 , △b≦1.5 , △E≦1.5 (RMK00074) . 生產白板，不分排程，依各尺寸的第一顆母鋼之第二分切鋼捲與最後一顆分切鋼捲需當班將鋼捲送到RCL量測平坦度(頭、尾與每100米以及內圈50米處)。 (RMK00074) . 【品檢】每母鋼最後分切尾板需量測板形,NG送RCL切除 (RMK00347) . 【品檢】30cm*全寬試片在裁切作為A4保留試片時,勿將保護膜撕下 (RMK00347) . 【品檢】確認板面是否龜裂 *測試人員需協助2米板確認 (RMK00347) . 【捲取】注意！本單為直立式包裝。禁用STAGGER捲取送包裝！送RCL重處理例外。 (RMK00512) . 【套桶】請使用與"訂單同寬之紙套筒"！因弘博反映內圈都有損傷，經判定可能是因為吊運時(翻轉)造成 (RMK00680) | 訂單:2511DFD064/002 TOL 無 <生產備註> 事項 |  | 訂單 2511DFD064/002 修改記錄如下: 20251127 15:31:09 (21003) 退火碼: >> S1, 用途碼: >> CIR005, 背面標示: >> C100, 訂單背面顏色(五碼): >> BLE31, 背面漆膜厚: >> NOM, 背面漆塗漆型式幾塗幾烤: >> 2, 鉻酸鹽: >> Z, 訂單厚度: >> 0.3, 訂單重: >> 10, 重量容許率(下限): >> 10, 重量容許率(上限): >> 10, 訂單寬度: >> 988, 鍍製方式: >> AC, 鋼捲內徑: >> 508, 鋼捲下限重: >> 1.2, 鋼捲上限重: >> 1.6, 壓花條件碼: >> -, 表面花紋: >> Z, 綠色識別碼: >> -, 印刷輥號: >> -, 產品代碼: >> PPGI, 皮膜碼: >> -, 單位別: >> M, 油品種類: >> Z, 塗油量: >> Z, 包裝代碼: >> S7 , 保護膜碼: >> 2W1, 客戶試片取樣型式: >> -, 調質碼: >> S, 套筒碼: >> E , 規格: >> CGCC-10, 製造標準: >> SYSCO, 表面處理劑種類: >> Z, 表面處理劑塗佈量: >> Z, 伸長率測試: >> N, 硬度測試碼: >> N, 抗拉強度測試: >> N, 降伏強度測試: >> N, 厚度變異: >> 0, 訂單正面顏色(五碼): >> AWA11, 正面漆膜厚: >> NOM, 正面漆塗漆型式幾塗幾烤: >> 2, 修邊碼: >> Y, 重量碼: >> AW, 鋼捲捲向: >> I, 鍍層碼: >> Z12, | *: | [訂單訊息通知] 2025/12/03 上午 09:24:10 *** (秦大維 >> 通知 >> ChungYu Lee, Joey Sun, Yu Han Chen) 訊息 : 白板套桶通知：白板套桶：客戶期望要與鋼捲寬度相同，可接受套筒長度稍微大於鋼捲寬度（上次生產經驗 ≦4 mm，客戶覺得效果良好）。本單寬度 988 mm特此通知，本通知亦同步於訂單追蹤中 [訂單訊息通知] 2025/12/03 11:27:44 AM 訂單訊息通知 (秦大維 >> 通知 >> ChungYu Lee, Joey Sun, Yu Han Chen) 訂單訊息 : 日後白板準備套桶訂單訊息通知與訂單追增內容為"本單白板訂單寬度XXXX mm XX噸，請現場準備合適套桶"
PPGI | 2511DFD064/003 | 1. 警語：確認背面光澤若≧70，且CR≦0.38MM之訂單強制使用鋼套筒"S" (OFP00365)-{.不符.} | 1. TDCC 審單時必須確認1002系的修邊寬度 (OFP00155)-{.不符.} 2. 薄(<=0.3),寬(>=1100)板訂單增加配料寬度(熱軋寬-產品訂單寬>=15MM) (OFP00414)-{.不符.} | 1. TDCC 審單時必須確認1002系的修邊寬度 (OFP00155)-{.不符.} 2. 請確認白板產品於鍍鋅套桶碼欄位+S& SKP ROLLER=B1 (OFP00205)-{.不符.} 3. 警語：確認背面光澤若≧70，且CR≦0.38MM之訂單強制使用鋼套筒"S" (OFP00365)-{.不符.} 4. 高光新增備註（適用非直立式包裝）：請出口每顆鋼捲貼紅色 " 禁止疊放 " 貼紙，如果有套桶S最多2層 (OFP00366)-{.不符.} 5. 薄(<=0.3),寬(>=1100)板訂單增加配料寬度(熱軋寬-產品訂單寬>=15MM) (OFP00414)-{.不符.} 6. 【提醒】！本單為直立式包裝，嚴禁鍍鋅或烤漆後以STAGGER捲取 (OFP00451)-{.不符.} 7. ●請於訂單追蹤註記"本單寬度XXXX 訂單噸數 XX。請現場準備與訂單寬度相同的套桶"● (OFP00657)-{.不符.} 8. 【白板塗料入廠到生產時間管制】TO PP 白板塗料入廠到生產時間管制目標 5-7 天 (OFP00702)-{.不符.} | 訂單:2511DFD064/003 CPL <生產備註> 事項如下 . 除HGI/ HGL 訂單邊緣不噴油. 其餘皆側緣噴油 (RMK00285) | 訂單:2511DFD064/003 CR1 <生產備註> 事項如下 . 板形目標-避免大中波來防止下製程折痕,邊波急峻度越小越佳 (RMK00074) . 建議白天開始生產, 末Pass≦600mpm, Coolant≧2.5%, WR Ra=0.2~0.25 (RMK00074) . 首顆鋼捲先以其它非白板訂單的鋼捲來作為Warm up coil (RMK00074) . CR1生產請先以4尺板消除BUR生產3尺板所造成的EDGE MARK (RMK00074) . CR1以6號、7號CHOCK，CR2 參考振動輥痕管制表公告 可使用之CHOCK號碼生產 (RMK00074) . 每組工輥生產之第一顆鋼捲, 檢查振動輥痕或砂輪痕 (RMK00307) | 訂單:2511DFD064/003 CR2 <生產備註> 事項如下 . 板形目標-避免大中波來防止下製程折痕,邊波急峻度越小越佳 (RMK00074) . 建議白天開始生產, 末Pass≦600mpm, Coolant≧2.5%, WR Ra=0.2~0.25 (RMK00074) . 首顆鋼捲先以其它非白板訂單的鋼捲來作為Warm up coil (RMK00074) . CR1生產請先以4尺板消除BUR生產3尺板所造成的EDGE MARK (RMK00074) . CR1以6號、7號CHOCK，CR2 參考振動輥痕管制表公告 可使用之CHOCK號碼生產 (RMK00074) . 每組工輥生產之第一顆鋼捲, 檢查振動輥痕或砂輪痕 (RMK00307) . 完軋厚度0.3mm以下薄板訂單軋延顆數上限"5"顆避免震動輥痕。 (RMK00710) | 訂單:2511DFD064/003 CG1 <生產備註> 事項如下 . Pot溫度=465±5℃,Nozzle熱風溫度≧280℃,Nozzle Gap及風壓越小越好 (RMK00074) . SkP上下輥Ra=0.5~0.8,出口管制板面Ra≦0.65, EL%≧3%及標示可塗面 (RMK00074) . 邊波≦3mm,中波≦1mm,急峻度≦0.5%,弓形度≦5mm/300mm,應變痕≦5mm (RMK00074) . Pb-less生產,不允許Dent Mark ,SKP鋅粉印痕,折痕,垂痕,Nozzle Mark (RMK00074) . 管制單面鍍層=60~70g/m2,收捲大鋼捲時若有鼓起疑慮可改為stagger盤捲 (RMK00074) . 入口 L/C控制於50%內, Support Roller及NO.3 T/M Roller觀察有無折痕 (RMK00074) . 品檢員會同股長於出口端觀察第一顆產出鋼捲吊起時有無折痕 (RMK00074) . 2014/01/09 決議：為了避免白板邊波鍍鋅送烤漆需加鋼套桶 (RMK00074) . 鍍層量有上限管制，排程變換前後一顆分切請U3暫留，待產線確認鍍層量後再行處置。 (RMK00074) | 訂單:2511DFD064/003 CG2 <生產備註> 事項如下 . Pot溫度=465±5℃,Nozzle熱風溫度≧280℃,Nozzle Gap及風壓越小越好 (RMK00074) . SkP上下輥Ra=0.5~0.8,出口管制板面Ra≦0.65, EL%≧3%及標示可塗面 (RMK00074) . 邊波≦3mm,中波≦1mm,急峻度≦0.5%,弓形度≦5mm/300mm,應變痕≦5mm (RMK00074) . Pb-less生產,不允許Dent Mark ,SKP鋅粉印痕,折痕,垂痕,Nozzle Mark (RMK00074) . 管制單面鍍層=60~70g/m2,收捲大鋼捲時若有鼓起疑慮可改為stagger盤捲 (RMK00074) . 入口 L/C控制於50%內, Support Roller及NO.3 T/M Roller觀察有無折痕 (RMK00074) . 品檢員會同股長於出口端觀察第一顆產出鋼捲吊起時有無折痕 (RMK00074) . 2014/01/09 決議：為了避免白板邊波鍍鋅送烤漆需加鋼套桶 (RMK00074) . 鍍層量有上限管制，排程變換前後一顆分切請U3暫留，待產線確認鍍層量後再行處置。 (RMK00074) | 訂單:2511DFD064/003 CC1 <生產備註> 事項如下 . 若冷軋厚度≦0.3MM,且未加鋼套筒,請出口主操加貼"請勿堆疊"標籤 (RMK00070) . AWA112面漆膜厚≧90g/m2(約8u)且板溫=245±5℃以防擦拭性NG (RMK00074) . 濾心及稀釋:1PA11=25u(NO.2B),AWA11=5u(原液),BLE31(R.N)=50u(NO.2D) (RMK00074) . L=55mpm,生產2小時後請擦拭T/L工輥 (RMK00074) . 1PA11(RN塗裝),黏度=47±5秒,A=140±10%,P=89±5mpm (RMK00074) . AWA11(R.N塗裝),雙供給(A=125±10%,P=95±5mpm,APR壓力≦200) (RMK00074) . 面漆已稀釋且生產時才開封,若殘料超過3個月不予以使用 (RMK00074) . CC2生產白板時出口捲曲單位張力=4.2 Kg/mm2,出口收捲≦100M防止斷裂 (RMK00074) . CS決議保護膜接點在捲取前以小刀切割撕離,TSD2再以孔洞折讓處理 (RMK00074) . 股長至出口ACC的地下室觀察每顆母鋼的外觀是否有折痕缺陷 (RMK00074) . 鋼捲缺陷折讓需貼兩張缺陷折讓單,全貼及半貼各一張(半貼預備貼於外包裝) (RMK00074) . 貼上藍底白字"請勿疊放"標籤,要求放在棧板,鋼捲上方,或鋪設海棉墊 (RMK00074) . 整平使用T-Mode並管控壓下量≦10.3mm來防止板面拉裂 (RMK00074) . 保護膜編號=2W1 (RMK00074) . 目前色差管制修改為△L≧-0.7 , △b≦1.5 , △E≦1.5 (RMK00074) . 白板生產前請先清洗PUMP,BASE與CLEAR PUMP清洗請用NO.2B溶劑 (RMK00074) . ★CLEAR 雙供給管口外八（朝漆盤邊邊）★ (RMK00074) . 2014/01/09 決議：為了避免白板邊波鍍鋅送烤漆需加鋼套桶 (RMK00074) . 生產白板，不分排程，依各尺寸的第一顆母鋼之第二分切鋼捲與最後一顆分切鋼捲需當班將鋼捲送到RCL量測平坦度(頭、尾與每100米以及內圈50米處)。 (RMK00074) . 【品檢】每母鋼最後分切尾板需量測板形,NG送RCL切除 (RMK00347) . 【品檢】30cm*全寬試片在裁切作為A4保留試片時,勿將保護膜撕下 (RMK00347) . 【品檢】確認板面是否龜裂 *測試人員需協助2米板確認 (RMK00347) . 【捲取】注意！本單為直立式包裝。禁用STAGGER捲取送包裝！送RCL重處理例外。 (RMK00512) . 【抽氣量】白色系在CC1生產時,FINISH抽氣量請設定250,如生產中發生色差b值異常升高,請股長再加大抽氣量因應 (RMK00560) . 【套桶】請使用與"訂單同寬之紙套筒"！因弘博反映內圈都有損傷，經判定可能是因為吊運時(翻轉)造成 (RMK00680) . 【疊放】出口每顆鋼捲貼紅色 " 禁止疊放 " 貼紙，如果有套桶S最多2層 (RMK00732) | 訂單:2511DFD064/003 CC2 <生產備註> 事項如下 . 若冷軋厚度≦0.3MM,且未加鋼套筒,請出口主操加貼"請勿堆疊"標籤 (RMK00070) . AWA112面漆膜厚≧90g/m2(約8u)且板溫=245±5℃以防擦拭性NG (RMK00074) . 濾心及稀釋:1PA11=25u(NO.2B),AWA11=5u(原液),BLE31(R.N)=50u(NO.2D) (RMK00074) . L=55mpm,生產2小時後請擦拭T/L工輥 (RMK00074) . 1PA11(RN塗裝),黏度=47±5秒,A=140±10%,P=89±5mpm (RMK00074) . AWA11(R.N塗裝),雙供給(A=125±10%,P=95±5mpm,APR壓力≦200) (RMK00074) . 面漆已稀釋且生產時才開封,若殘料超過3個月不予以使用 (RMK00074) . CC2生產白板時出口捲曲單位張力=4.2 Kg/mm2,出口收捲≦100M防止斷裂 (RMK00074) . CS決議保護膜接點在捲取前以小刀切割撕離,TSD2再以孔洞折讓處理 (RMK00074) . 股長至出口ACC的地下室觀察每顆母鋼的外觀是否有折痕缺陷 (RMK00074) . 鋼捲缺陷折讓需貼兩張缺陷折讓單,全貼及半貼各一張(半貼預備貼於外包裝) (RMK00074) . 貼上藍底白字"請勿疊放"標籤,要求放在棧板,鋼捲上方,或鋪設海棉墊 (RMK00074) . 整平使用T-Mode並管控壓下量≦10.3mm來防止板面拉裂 (RMK00074) . 保護膜編號=2W1 (RMK00074) . 目前色差管制修改為△L≧-0.7 , △b≦1.5 , △E≦1.5 (RMK00074) . 白板生產前請先清洗PUMP,BASE與CLEAR PUMP清洗請用NO.2B溶劑 (RMK00074) . ★CLEAR 雙供給管口外八（朝漆盤邊邊）★ (RMK00074) . 2014/01/09 決議：為了避免白板邊波鍍鋅送烤漆需加鋼套桶 (RMK00074) . 生產白板，不分排程，依各尺寸的第一顆母鋼之第二分切鋼捲與最後一顆分切鋼捲需當班將鋼捲送到RCL量測平坦度(頭、尾與每100米以及內圈50米處)。 (RMK00074) . 20120627晨會決議 CC2生產 PPGI 時請使用表調 (RMK00191) . 【品檢】每母鋼最後分切尾板需量測板形,NG送RCL切除 (RMK00347) . 【品檢】30cm*全寬試片在裁切作為A4保留試片時,勿將保護膜撕下 (RMK00347) . 【品檢】確認板面是否龜裂 *測試人員需協助2米板確認 (RMK00347) . 【捲取】注意！本單為直立式包裝。禁用STAGGER捲取送包裝！送RCL重處理例外。 (RMK00512) . 【抽氣量】白色系在CC1生產時,FINISH抽氣量請設定250,如生產中發生色差b值異常升高,請股長再加大抽氣量因應 (RMK00560) . 【套桶】請使用與"訂單同寬之紙套筒"！因弘博反映內圈都有損傷，經判定可能是因為吊運時(翻轉)造成 (RMK00680) . 【疊放】出口每顆鋼捲貼紅色 " 禁止疊放 " 貼紙，如果有套桶S最多2層 (RMK00732) | 訂單:2511DFD064/003 RCL <生產備註> 事項如下 . 貼上藍底白字"請勿疊放"標籤,要求放在棧板,鋼捲上方,或鋪設海棉墊 (RMK00074) . 2014/01/09 決議：為了避免白板邊波鍍鋅送烤漆需加鋼套桶 (RMK00074) . 【捲取】注意！本單為直立式包裝。禁用STAGGER捲取送包裝！送RCL重處理例外。 (RMK00512) | 訂單:2511DFD064/003 CCPK <生產備註> 事項如下 . 貼上藍底白字"請勿疊放"標籤,要求放在棧板,鋼捲上方,或鋪設海棉墊 (RMK00074) | 訂單:2511DFD064/003 CGQC 無 <品檢備註> 事項 | 訂單:2511DFD064/003 CCQC <品檢備註> 事項如下 . 目前色差管制修改為△L≧-0.7 , △b≦1.5 , △E≦1.5 (RMK00074) . 生產白板，不分排程，依各尺寸的第一顆母鋼之第二分切鋼捲與最後一顆分切鋼捲需當班將鋼捲送到RCL量測平坦度(頭、尾與每100米以及內圈50米處)。 (RMK00074) . 【品檢】每母鋼最後分切尾板需量測板形,NG送RCL切除 (RMK00347) . 【品檢】30cm*全寬試片在裁切作為A4保留試片時,勿將保護膜撕下 (RMK00347) . 【品檢】確認板面是否龜裂 *測試人員需協助2米板確認 (RMK00347) . 【捲取】注意！本單為直立式包裝。禁用STAGGER捲取送包裝！送RCL重處理例外。 (RMK00512) . 【套桶】請使用與"訂單同寬之紙套筒"！因弘博反映內圈都有損傷，經判定可能是因為吊運時(翻轉)造成 (RMK00680) | 訂單:2511DFD064/003 TOL 無 <生產備註> 事項 |  | 訂單 2511DFD064/003 修改記錄如下: 20251127 15:31:11 (21003) 退火碼: >> S1, 用途碼: >> CIR005, 背面標示: >> C100, 訂單背面顏色(五碼): >> BLE31, 背面漆膜厚: >> NOM, 背面漆塗漆型式幾塗幾烤: >> 2, 鉻酸鹽: >> Z, 訂單厚度: >> 0.3, 訂單重: >> 20, 重量容許率(下限): >> 10, 重量容許率(上限): >> 10, 訂單寬度: >> 1190, 鍍製方式: >> AC, 鋼捲內徑: >> 508, 鋼捲下限重: >> 1.2, 鋼捲上限重: >> 1.6, 壓花條件碼: >> -, 表面花紋: >> Z, 綠色識別碼: >> -, 印刷輥號: >> -, 產品代碼: >> PPGI, 皮膜碼: >> -, 單位別: >> M, 油品種類: >> Z, 塗油量: >> Z, 包裝代碼: >> S7 , 保護膜碼: >> 2W1, 客戶試片取樣型式: >> -, 調質碼: >> S, 套筒碼: >> E , 規格: >> CGCC-10, 製造標準: >> SYSCO, 表面處理劑種類: >> Z, 表面處理劑塗佈量: >> Z, 伸長率測試: >> N, 硬度測試碼: >> N, 抗拉強度測試: >> N, 降伏強度測試: >> N, 厚度變異: >> 0, 訂單正面顏色(五碼): >> AWA11, 正面漆膜厚: >> NOM, 正面漆塗漆型式幾塗幾烤: >> 2, 修邊碼: >> Y, 重量碼: >> AW, 鋼捲捲向: >> I, 鍍層碼: >> Z12, | J:SAE1002材質; 厚度偏薄 | [訂單訊息通知] 2025/12/03 上午 09:26:06 *** (秦大維 >> 通知 >> ChungYu Lee, Joey Sun, Yu Han Chen) 訊息 : 白板套桶通知：白板套桶：客戶期望要與鋼捲寬度相同，可接受套筒長度稍微大於鋼捲寬度（上次生產經驗 ≦4 mm，客戶覺得效果良好）。本單寬度 1190 mm特此通知，本通知亦同步於訂單追蹤中 [訂單訊息通知] 2025/12/03 11:27:44 AM 訂單訊息通知 (秦大維 >> 通知 >> ChungYu Lee, Joey Sun, Yu Han Chen) 訂單訊息 : 日後白板準備套桶訂單訊息通知與訂單追增內容為"本單白板訂單寬度XXXX mm XX噸，請現場準備合適套桶" [訂單訊息通知] 2025/12/03 下午 03:11:48 *** (秦大維 >> 通知 >> Emily Hong) 訊息 : 薄(<=0.3),寬(>=1100)板訂單增加配料寬度(熱軋寬-產品訂單寬>=15MM) (OFP00414)--->HR配料不符
PPGI | 2511DFD066/001 | 1. ●依旭台背面（正面漆塗料）發泡黏著性不佳（CC250503），要確認背面是否要發泡● (OFP00739)-{.不符.} | 1. 烤漆產品"門板"類...指定使用CSC（含 CH）或DS用料，切勿用其它料源 (OFP00129)-{.不符.} 2. 部分大陸料含B元素超過CNS規範管制，故請原料CNS規範之訂單不要配大陸料 (OFP00684)-{.不符.} | 1. CQ CR厚度超過0.7MM後要注意CR1與CR2修邊寬度要確認 (OFP00157)-{.不符.} 2. 備註：XXXXX 標準MASS=XXX 為生產與品管依據。排程MASS為請購用不用理會 (OFP00293)-{.不符.} 3. 高光新增備註（適用非直立式包裝）：請出口每顆鋼捲貼紅色 " 禁止疊放 " 貼紙，如果有套桶S最多2層 (OFP00366)-{.不符.} 4. 【提醒 審單人員】CR≧0.6 要於烤漆備註調降 PMT等相關。★KP抗塵PVDF不受此限 (OFP00509)-{.不符.} 5. 部分大陸料含B元素超過CNS規範管制，故請原料CNS規範之訂單不要配大陸料 (OFP00684)-{.不符.} 6. ●依旭台背面（正面漆塗料）發泡黏著性不佳（CC250503），要確認背面是否要發泡● (OFP00739)-{.不符.} 7. 用途別對應選配碼不符 (用途碼:COA006, 選配碼:ON009 不符)(OFP00030)-{.不符.} | 訂單:2511DFD066/001 CPL <生產備註> 事項如下 . 本單為烤漆背面大於等於25μ塗裝，軋延後不允許毛邊，請CPL注意修邊狀況 (RMK00124) . 【邊緣品質】此為烤漆背面25μ訂單，請加強檢視鋼捲：邊緣殘剪、側緣鋅渣或毛邊，因為會導致烤漆背面漆轉印正面 (RMK00126) . 指定使用CSC或中龍或者日本用料，切勿用其它料源。會訴賠... (RMK00241) . 除HGI/ HGL 訂單邊緣不噴油. 其餘皆側緣噴油 (RMK00285) | 訂單:2511DFD066/001 CR1 <生產備註> 事項如下 . 【邊緣品質】此為烤漆背面25μ訂單，請加強檢視鋼捲：邊緣殘剪、側緣鋅渣或毛邊，因為會導致烤漆背面漆轉印正面 (RMK00126) . 指定使用CSC或中龍或者日本用料，切勿用其它料源。會訴賠... (RMK00241) . 每組工輥生產之第一顆鋼捲, 檢查振動輥痕或砂輪痕 (RMK00307) | 訂單:2511DFD066/001 CR2 <生產備註> 事項如下 . 【邊緣品質】此為烤漆背面25μ訂單，請加強檢視鋼捲：邊緣殘剪、側緣鋅渣或毛邊，因為會導致烤漆背面漆轉印正面 (RMK00126) . 指定使用CSC或中龍或者日本用料，切勿用其它料源。會訴賠... (RMK00241) . 每組工輥生產之第一顆鋼捲, 檢查振動輥痕或砂輪痕 (RMK00307) | 訂單:2511DFD066/001 CG1 <生產備註> 事項如下 . 注意平坦度及表面狀況（如無鋅痕、刮痕、凹陷 等） (RMK00085) . 請量測平坦度及弓形度，並記錄. (RMK00085) . 【邊緣品質】此為烤漆背面25μ訂單，請加強檢視鋼捲：邊緣殘剪、側緣鋅渣或毛邊，因為會導致烤漆背面漆轉印正面 (RMK00126) . ★ SKP+T/L 的 EL％總和 CQ ＞0.8％,材質SAE1012＞0.6 ％ --->一定要達到不然會訴賠★ (RMK00241) . 指定使用CSC或中龍或者日本用料，切勿用其它料源。會訴賠... (RMK00241) . 因為SKP+T/L 的 EL％總和 CQ ＞0.8％,材質SAE1012＞0.6 ％以上時，烤漆品檢測試Fluting 會NG降級 (RMK00241) . 若SKP+T/L 的 EL％總和 CQ ＞0.8％,材質SAE1012＞0.6 ％ 未能符合，反應給下製程與TED工程師 (RMK00241) . 本單於烤漆正背面都塗裝正面漆，因此鍍鋅請管制背面表面品質比照正面 (RMK00363) | 訂單:2511DFD066/001 CG2 <生產備註> 事項如下 . 注意平坦度及表面狀況（如無鋅痕、刮痕、凹陷 等） (RMK00085) . 請量測平坦度及弓形度，並記錄. (RMK00085) . 【邊緣品質】此為烤漆背面25μ訂單，請加強檢視鋼捲：邊緣殘剪、側緣鋅渣或毛邊，因為會導致烤漆背面漆轉印正面 (RMK00126) . ★ SKP+T/L 的 EL％總和 CQ ＞0.8％,材質SAE1012＞0.6 ％ --->一定要達到不然會訴賠★ (RMK00241) . 指定使用CSC或中龍或者日本用料，切勿用其它料源。會訴賠... (RMK00241) . 因為SKP+T/L 的 EL％總和 CQ ＞0.8％,材質SAE1012＞0.6 ％以上時，烤漆品檢測試Fluting 會NG降級 (RMK00241) . 若SKP+T/L 的 EL％總和 CQ ＞0.8％,材質SAE1012＞0.6 ％ 未能符合，反應給下製程與TED工程師 (RMK00241) . 本單於烤漆正背面都塗裝正面漆，因此鍍鋅請管制背面表面品質比照正面 (RMK00363) | 訂單:2511DFD066/001 CC1 <生產備註> 事項如下 . 【PMT】1.1.因為CR厚 0.992 mm，TOP 標準PMT以235℃去計算 (RMK-E_CHIN) . 【分切】"00"曰：母鋼分切2顆 (RMK-E_CHIN) . 冷軋厚度 > 0.8mm 內圈須插入二張瓦楞紙,防止端板印痕.客戶為益大時不可加瓦楞紙 (RMK00059) . 注意用途為傳統捲門. (RMK00085) . 需測試 ''往返摩擦試驗'' (RMK00085) . 此色為高光澤主操請注意捲起張力的提高查表 (RMK00122) . 【邊緣品質】此為烤漆背面25μ訂單，請加強檢視鋼捲：邊緣殘剪、側緣鋅渣或毛邊，因為會導致烤漆背面漆轉印正面 (RMK00126) . 1.本單若塗裝背面漆一律改為REVERSE COATING 例外訂單如下敘述 (RMK00163) . 2.例外訂單為R字頭超低光澤與PVDF (＞25μ)，背面漆可改 NATURE COATING，但搭配底漆避免遮蓋性不佳 (RMK00163) . 一般CQ T/L EL％目標0.1％，視板面或狀況可做調整--->不然下製程會發生FLUTING會訴賠 (RMK00241) . ★本產品因訴賠過，一定得做 Fluting TEST，線上EL％有調整時需再確認★ (RMK00241) . ★品檢注意！JIS&CNS 訂單必須每滿50噸一定要再做一次TEST (RMK00259) . 【抽氣量】白色系在CC1生產時,FINISH抽氣量請設定250,如生產中發生色差b值異常升高,請股長再加大抽氣量因應 (RMK00560) . 【PMT】1.2.CC2計算完後面漆每個ZONE 爐溫各降8℃為最終爐溫 (RMK00568) . 【PMT】1.3.CC2因爐溫各降8℃為最終爐溫，請股長於TEST時 確實量測板溫 (RMK00568) . 【PMT】1.4.若發現PMT不足，請上調ZONE溫度並回饋工程師 (RMK00568) . 【PMT】1.5.品檢注意！因標準PMT有下修請注意MEK測試 (RMK00568) . 【PMT】1.6.厚板少生產，請領班量測板溫並記錄之 (RMK00568) . 【疊放】出口每顆鋼捲貼紅色 " 禁止疊放 " 貼紙，如果有套桶S最多2層 (RMK00732) | 訂單:2511DFD066/001 CC2 <生產備註> 事項如下 . 【PMT】1.1.因為CR厚 0.992 mm，TOP 標準PMT以235℃去計算 (RMK-E_CHIN) . 【分切】"00"曰：母鋼分切2顆 (RMK-E_CHIN) . 冷軋厚度 > 0.8mm 內圈須插入二張瓦楞紙,防止端板印痕.客戶為益大時不可加瓦楞紙 (RMK00059) . 注意用途為傳統捲門. (RMK00085) . 需測試 ''往返摩擦試驗'' (RMK00085) . 此色為高光澤主操請注意捲起張力的提高查表 (RMK00122) . 【邊緣品質】此為烤漆背面25μ訂單，請加強檢視鋼捲：邊緣殘剪、側緣鋅渣或毛邊，因為會導致烤漆背面漆轉印正面 (RMK00126) . 1.本單若塗裝背面漆一律改為REVERSE COATING 例外訂單如下敘述 (RMK00163) . 2.例外訂單為R字頭超低光澤與PVDF (＞25μ)，背面漆可改 NATURE COATING，但搭配底漆避免遮蓋性不佳 (RMK00163) . 20120627晨會決議 CC2生產 PPGI 時請使用表調 (RMK00191) . 一般CQ T/L EL％目標0.1％，視板面或狀況可做調整--->不然下製程會發生FLUTING會訴賠 (RMK00241) . ★本產品因訴賠過，一定得做 Fluting TEST，線上EL％有調整時需再確認★ (RMK00241) . ★品檢注意！JIS&CNS 訂單必須每滿50噸一定要再做一次TEST (RMK00259) . 【抽氣量】白色系在CC1生產時,FINISH抽氣量請設定250,如生產中發生色差b值異常升高,請股長再加大抽氣量因應 (RMK00560) . 【PMT】1.2.CC2計算完後面漆每個ZONE 爐溫各降8℃為最終爐溫 (RMK00568) . 【PMT】1.3.CC2因爐溫各降8℃為最終爐溫，請股長於TEST時 確實量測板溫 (RMK00568) . 【PMT】1.4.若發現PMT不足，請上調ZONE溫度並回饋工程師 (RMK00568) . 【PMT】1.5.品檢注意！因標準PMT有下修請注意MEK測試 (RMK00568) . 【PMT】1.6.厚板少生產，請領班量測板溫並記錄之 (RMK00568) . 【疊放】出口每顆鋼捲貼紅色 " 禁止疊放 " 貼紙，如果有套桶S最多2層 (RMK00732) | 訂單:2511DFD066/001 RCL <生產備註> 事項如下 . 冷軋厚度 > 0.8mm 內圈須插入二張瓦楞紙,防止端板印痕.客戶為益大時不可加瓦楞紙 (RMK00059) | 訂單:2511DFD066/001 CCPK 無 <生產備註> 事項 | 訂單:2511DFD066/001 CGQC <品檢備註> 事項如下 . 【邊緣品質】此為烤漆背面25μ訂單，請加強檢視鋼捲：邊緣殘剪、側緣鋅渣或毛邊，因為會導致烤漆背面漆轉印正面 (RMK00126) . 本單於烤漆正背面都塗裝正面漆，因此鍍鋅請管制背面表面品質比照正面 (RMK00363) | 訂單:2511DFD066/001 CCQC <品檢備註> 事項如下 . 【PMT】1.1.因為CR厚 0.992 mm，TOP 標準PMT以235℃去計算 (RMK-E_CHIN) . 冷軋厚度 > 0.8mm 內圈須插入二張瓦楞紙,防止端板印痕.客戶為益大時不可加瓦楞紙 (RMK00059) . 【邊緣品質】此為烤漆背面25μ訂單，請加強檢視鋼捲：邊緣殘剪、側緣鋅渣或毛邊，因為會導致烤漆背面漆轉印正面 (RMK00126) . 1.本單若塗裝背面漆一律改為REVERSE COATING 例外訂單如下敘述 (RMK00163) . 2.例外訂單為R字頭超低光澤與PVDF (＞25μ)，背面漆可改 NATURE COATING，但搭配底漆避免遮蓋性不佳 (RMK00163) . ★本產品因訴賠過，一定得做 Fluting TEST，線上EL％有調整時需再確認★ (RMK00241) . ★品檢注意！JIS&CNS 訂單必須每滿50噸一定要再做一次TEST (RMK00259) . 【PMT】1.2.CC2計算完後面漆每個ZONE 爐溫各降8℃為最終爐溫 (RMK00568) . 【PMT】1.3.CC2因爐溫各降8℃為最終爐溫，請股長於TEST時 確實量測板溫 (RMK00568) . 【PMT】1.4.若發現PMT不足，請上調ZONE溫度並回饋工程師 (RMK00568) . 【PMT】1.5.品檢注意！因標準PMT有下修請注意MEK測試 (RMK00568) . 【PMT】1.6.厚板少生產，請領班量測板溫並記錄之 (RMK00568) | 訂單:2511DFD066/001 TOL 無 <生產備註> 事項 | 【分切】"00"曰：母鋼分切2顆^^/CC1/CC2/ <<.E_CHIN 2025/12/02 14:11.>> 【PMT】1.1.因為CR厚 0.992 mm，TOP 標準PMT以235℃去計算^^/CC1/CC2/CCQC/^^ <<.E_CHIN 2025/12/02 14:30.>> | 訂單 2511DFD066/001 修改記錄如下: 20251128 08:09:53 (24025) 退火碼: >> S1, 用途碼: >> COA006, 背面標示: >> S000, 訂單背面顏色(五碼): >> 3Y455, 背面漆膜厚: >> 25, 背面漆塗漆型式幾塗幾烤: >> 2, 鉻酸鹽: >> Z, 訂單厚度: >> 1, 訂單重: >> 80, 重量容許率(下限): >> 10, 重量容許率(上限): >> 10, 訂單寬度: >> 1243, 鍍製方式: >> AC, 鋼捲內徑: >> 610, 鋼捲下限重: >> 8, 鋼捲上限重: >> 12, 壓花條件碼: >> -, 表面花紋: >> Z, 綠色識別碼: >> -, 印刷輥號: >> -, 產品代碼: >> PPGI, 皮膜碼: >> -, 單位別: >> M, 油品種類: >> Z, 塗油量: >> Z, 包裝代碼: >> D2 , 保護膜碼: >> -, 客戶試片取樣型式: >> -, 調質碼: >> S, 套筒碼: >> P , 規格: >> CGCC-10, 製造標準: >> CNS, 表面處理劑種類: >> Z, 表面處理劑塗佈量: >> Z, 伸長率測試: >> N, 硬度測試碼: >> N, 抗拉強度測試: >> N, 降伏強度測試: >> N, 厚度變異: >> 0, 訂單正面顏色(五碼): >> 7W325, 正面漆膜厚: >> 25, 正面漆塗漆型式幾塗幾烤: >> 2, 修邊碼: >> Y, 重量碼: >> AW, 鋼捲捲向: >> I, 鍍層碼: >> Z12, 20251128 10:42:59 (24025) 訂單重: 80 >> 88, 20251128 11:16:53 (24025) 訂單重: 88 >> 80, | *:
PPGL | 2511DFD067/001 | 1. 因鋼套桶因縫接處容易對鋼捲產生轉印，所以請確認客戶是否知悉轉印風險 (OFP00256)-{.不符.} 2. 單捲限重檢核 (原料重:15~20, 分切困難:15.60~17.50,19.50~20.00, 單捲限重:3.50~3.90)(OFP00031)-{.不符.} | 1. 烤漆產品"門板"類...指定使用CSC（含 CH）或DS用料，切勿用其它料源 (OFP00129)-{.不符.} | 1. 因鋼套桶因縫接處容易對鋼捲產生轉印，所以請確認客戶是否知悉轉印風險 (OFP00256)-{.不符.} 2. 備註：XXXXX 標準MASS=XXX 為生產與品管依據。排程MASS為請購用不用理會 (OFP00293)-{.不符.} | 訂單:2511DFD067/001 CPL <生產備註> 事項如下 . 指定使用CSC或中龍或者日本用料，切勿用其它料源。會訴賠... (RMK00241) . 除HGI/ HGL 訂單邊緣不噴油. 其餘皆側緣噴油 (RMK00285) | 訂單:2511DFD067/001 CR1 <生產備註> 事項如下 . 指定使用CSC或中龍或者日本用料，切勿用其它料源。會訴賠... (RMK00241) | 訂單:2511DFD067/001 CR2 <生產備註> 事項如下 . 指定使用CSC或中龍或者日本用料，切勿用其它料源。會訴賠... (RMK00241) | 訂單:2511DFD067/001 CG1 <生產備註> 事項如下 . 捲門用 注意鍍層控制STD 至 STD+30間 (RMK00102) . 因成形性需求故鍍層量有上限管制，排程變換前後一顆分切請U3暫留，待產線確認鍍層量後再行處置。 (RMK00102) . ★ SKP+T/L 的 EL％總和 CQ ＞0.8％,材質SAE1012＞0.6 ％ --->一定要達到不然會訴賠★ (RMK00241) . 指定使用CSC或中龍或者日本用料，切勿用其它料源。會訴賠... (RMK00241) . 因為SKP+T/L 的 EL％總和 CQ ＞0.8％,材質SAE1012＞0.6 ％以上時，烤漆品檢測試Fluting 會NG降級 (RMK00241) . 若SKP+T/L 的 EL％總和 CQ ＞0.8％,材質SAE1012＞0.6 ％ 未能符合，反應給下製程與TED工程師 (RMK00241) | 訂單:2511DFD067/001 CG2 <生產備註> 事項如下 . 捲門用 注意鍍層控制STD 至 STD+30間 (RMK00102) . 因成形性需求故鍍層量有上限管制，排程變換前後一顆分切請U3暫留，待產線確認鍍層量後再行處置。 (RMK00102) . ★ SKP+T/L 的 EL％總和 CQ ＞0.8％,材質SAE1012＞0.6 ％ --->一定要達到不然會訴賠★ (RMK00241) . 指定使用CSC或中龍或者日本用料，切勿用其它料源。會訴賠... (RMK00241) . 因為SKP+T/L 的 EL％總和 CQ ＞0.8％,材質SAE1012＞0.6 ％以上時，烤漆品檢測試Fluting 會NG降級 (RMK00241) . 若SKP+T/L 的 EL％總和 CQ ＞0.8％,材質SAE1012＞0.6 ％ 未能符合，反應給下製程與TED工程師 (RMK00241) | 訂單:2511DFD067/001 CC1 <生產備註> 事項如下 . 【MASS】BW85Y 標準MASS=60+170=230 為生產與品管依據。排程MASS為請購用不用理會 (RMK-E_CHIN) . 【分切】00曰：單捲限重3.5~3.9噸，若有分切問題請與"00"聯絡。 (RMK-E_CHIN) . 超低光澤產品,色差計塗佈量依據5+20U為基準. (RMK00102) . 請出口人員貼上"請勿堆疊"紅色標簽. (RMK00102) . R字頭色碼因色差對膜厚極其敏感，MASS目標102%~115%之間 (RMK00102) . R字頭色碼塗佈量須在20U以上,不然會有白色點狀(繩紋),已被客戶訴賠. (RMK00102) . 捲起單位張力請加大至 5.5 (RMK00102) . 1.本單若塗裝背面漆一律改為REVERSE COATING 例外訂單如下敘述 (RMK00163) . 2.例外訂單為R字頭超低光澤與PVDF (＞25μ)，背面漆可改 NATURE COATING，但搭配底漆避免遮蓋性不佳 (RMK00163) . 一般CQ T/L EL％目標0.1％，視板面或狀況可做調整--->不然下製程會發生FLUTING會訴賠 (RMK00241) . ★本產品因訴賠過，一定得做 Fluting TEST，線上EL％有調整時需再確認★ (RMK00241) . 2015年發生過訴賠。請出口使用鋼套桶前請檢查焊接處，以免捲取後產生折痕 (RMK00381) . 【抽氣量】白色系在CC1生產時,FINISH抽氣量請設定250,如生產中發生色差b值異常升高,請股長再加大抽氣量因應 (RMK00560) | 訂單:2511DFD067/001 CC2 <生產備註> 事項如下 . 【MASS】BW85Y 標準MASS=60+170=230 為生產與品管依據。排程MASS為請購用不用理會 (RMK-E_CHIN) . 【分切】00曰：單捲限重3.5~3.9噸，若有分切問題請與"00"聯絡。 (RMK-E_CHIN) . 超低光澤產品,色差計塗佈量依據5+20U為基準. (RMK00102) . 請出口人員貼上"請勿堆疊"紅色標簽. (RMK00102) . R字頭色碼因色差對膜厚極其敏感，MASS目標102%~115%之間 (RMK00102) . R字頭色碼塗佈量須在20U以上,不然會有白色點狀(繩紋),已被客戶訴賠. (RMK00102) . 1.本單若塗裝背面漆一律改為REVERSE COATING 例外訂單如下敘述 (RMK00163) . 2.例外訂單為R字頭超低光澤與PVDF (＞25μ)，背面漆可改 NATURE COATING，但搭配底漆避免遮蓋性不佳 (RMK00163) . 一般CQ T/L EL％目標0.1％，視板面或狀況可做調整--->不然下製程會發生FLUTING會訴賠 (RMK00241) . ★本產品因訴賠過，一定得做 Fluting TEST，線上EL％有調整時需再確認★ (RMK00241) . 2015年發生過訴賠。請出口使用鋼套桶前請檢查焊接處，以免捲取後產生折痕 (RMK00381) . 【抽氣量】白色系在CC1生產時,FINISH抽氣量請設定250,如生產中發生色差b值異常升高,請股長再加大抽氣量因應 (RMK00560) | 訂單:2511DFD067/001 RCL 無 <生產備註> 事項 | 訂單:2511DFD067/001 CCPK 無 <生產備註> 事項 | 訂單:2511DFD067/001 CGQC 無 <品檢備註> 事項 | 訂單:2511DFD067/001 CCQC <品檢備註> 事項如下 . 【MASS】BW85Y 標準MASS=60+170=230 為生產與品管依據。排程MASS為請購用不用理會 (RMK-E_CHIN) . 1.本單若塗裝背面漆一律改為REVERSE COATING 例外訂單如下敘述 (RMK00163) . 2.例外訂單為R字頭超低光澤與PVDF (＞25μ)，背面漆可改 NATURE COATING，但搭配底漆避免遮蓋性不佳 (RMK00163) . ★本產品因訴賠過，一定得做 Fluting TEST，線上EL％有調整時需再確認★ (RMK00241) | 訂單:2511DFD067/001 TOL 無 <生產備註> 事項 | 【分切】00曰：單捲限重3.5~3.9噸，若有分切問題請與"00"聯絡。^^/CC1/CC2/ <<.E_CHIN 2025/12/01 08:10.>> 【MASS】BW85Y 標準MASS=60+170=230 為生產與品管依據。排程MASS為請購用不用理會^^/CC1/CC2/CCQC/^^ <<.E_CHIN 2025/12/01 08:28.>> | 訂單 2511DFD067/001 修改記錄如下: 20251128 08:09:23 (24025) 退火碼: >> S1, 用途碼: >> COA010, 背面標示: >> C008, 訂單背面顏色(五碼): >> BW85Y, 背面漆膜厚: >> 12.5, 背面漆塗漆型式幾塗幾烤: >> 2, 鉻酸鹽: >> Z, 訂單厚度: >> 0.426, 訂單重: >> 40, 重量容許率(下限): >> 10, 重量容許率(上限): >> 10, 訂單寬度: >> 914, 鍍製方式: >> BC, 鋼捲內徑: >> 508, 鋼捲下限重: >> 3.5, 鋼捲上限重: >> 3.9, 壓花條件碼: >> -, 表面花紋: >> R, 綠色識別碼: >> -, 印刷輥號: >> -, 產品代碼: >> PPGL, 皮膜碼: >> -, 單位別: >> M, 油品種類: >> Z, 塗油量: >> Z, 包裝代碼: >> D4 , 保護膜碼: >> -, 客戶試片取樣型式: >> -, 調質碼: >> S, 套筒碼: >> S , 規格: >> CGLC-20, 製造標準: >> SYSCO, 表面處理劑種類: >> Z, 表面處理劑塗佈量: >> Z, 伸長率測試: >> N, 硬度測試碼: >> N, 抗拉強度測試: >> N, 降伏強度測試: >> N, 厚度變異: >> 0, 訂單正面顏色(五碼): >> RWF29, 正面漆膜厚: >> 25, 正面漆塗漆型式幾塗幾烤: >> 2, 修邊碼: >> Y, 重量碼: >> AW, 鋼捲捲向: >> I, 鍍層碼: >> AZ150, | *:
PPGL | 2511DFD068/001 | 1. 請確認超薄屋頂背板、屋頂背板 正面噴印代碼為CT01 (OFP00230)-{.不符.} 2. 烤漆產品背面標示防呆檢查 ( 背面標示:C065 內容與訂單資料不符..... )(OFP00082)-{.不符.} | 1. 部分大陸料含B元素超過CNS規範管制，故請原料CNS規範之訂單不要配大陸料 (OFP00684)-{.不符.} | 1. 請確認超薄屋頂背板、屋頂背板 正面噴印代碼為CT01 (OFP00230)-{.不符.} 2. 部分大陸料含B元素超過CNS規範管制，故請原料CNS規範之訂單不要配大陸料 (OFP00684)-{.不符.} 3. 用途別對應選配碼不符 (用途碼:COR004, 選配碼:- 不符)(OFP00030)-{.不符.} 4. 烤漆產品背面標示防呆檢查 ( 背面標示:C065 內容與訂單資料不符..... )(OFP00082)-{.不符.} | 訂單:2511DFD068/001 CPL <生產備註> 事項如下 . 除HGI/ HGL 訂單邊緣不噴油. 其餘皆側緣噴油 (RMK00285) | 訂單:2511DFD068/001 CR1 無 <生產備註> 事項 | 訂單:2511DFD068/001 CR2 無 <生產備註> 事項 | 訂單:2511DFD068/001 CG1 無 <生產備註> 事項 | 訂單:2511DFD068/001 CG2 無 <生產備註> 事項 | 訂單:2511DFD068/001 CC1 <生產備註> 事項如下 . 1.本單若塗裝背面漆一律改為REVERSE COATING 例外訂單如下敘述 (RMK00163) . 2.例外訂單為R字頭超低光澤與PVDF (＞25μ)，背面漆可改 NATURE COATING，但搭配底漆避免遮蓋性不佳 (RMK00163) . ★品檢注意！JIS&CNS 訂單必須每滿50噸一定要再做一次TEST (RMK00259) . ** 正面噴字需管制在距板邊30mm內, 頭板、降速看板及尾板需量測噴字距板邊距離, NG時請暫留。 (RMK00358) . 【品檢】屋頂背板鋼捲缺陷之處理原則如下: (RMK00358) . 【品檢】1.鋼捲中間部份嚴重明顯缺陷(如塗佈不均,浮色,烘烤過度等目視明顯缺陷)一律不允許折讓處理,請先暫留鋼捲,並詳實記錄缺陷. (RMK00358) . 【品檢】2.外圈缺陷一律切除. (RMK00358) . 【品檢】3.內圈缺陷低於10米折讓處理,超過10米送RCL缺陷切除 (RMK00358) . 請參考歷史塗裝條件對應色差值，調整1W0862單一MASS(不含底漆)以不低於標準 85%為底線，以達到△ L 管制±0.5 以內的目標 (RMK00399) . 【抽氣量】白色系在CC1生產時,FINISH抽氣量請設定250,如生產中發生色差b值異常升高,請股長再加大抽氣量因應 (RMK00560) . 【色碼說明】因1W0862靠戶需要20U的色碼，因此衍生1W0892(1W0842)。其內容設定同1W0862，生產跟品檢比照1W0862 (RMK00733) . 【色差】★用1W0862 作標準測試★ (RMK00733) | 訂單:2511DFD068/001 CC2 <生產備註> 事項如下 . 1.本單若塗裝背面漆一律改為REVERSE COATING 例外訂單如下敘述 (RMK00163) . 2.例外訂單為R字頭超低光澤與PVDF (＞25μ)，背面漆可改 NATURE COATING，但搭配底漆避免遮蓋性不佳 (RMK00163) . ★品檢注意！JIS&CNS 訂單必須每滿50噸一定要再做一次TEST (RMK00259) . ** 正面噴字需管制在距板邊30mm內, 頭板、降速看板及尾板需量測噴字距板邊距離, NG時請暫留。 (RMK00358) . 【品檢】屋頂背板鋼捲缺陷之處理原則如下: (RMK00358) . 【品檢】1.鋼捲中間部份嚴重明顯缺陷(如塗佈不均,浮色,烘烤過度等目視明顯缺陷)一律不允許折讓處理,請先暫留鋼捲,並詳實記錄缺陷. (RMK00358) . 【品檢】2.外圈缺陷一律切除. (RMK00358) . 【品檢】3.內圈缺陷低於10米折讓處理,超過10米送RCL缺陷切除 (RMK00358) . 請參考歷史塗裝條件對應色差值，調整1W0862單一MASS(不含底漆)以不低於標準 85%為底線，以達到△ L 管制±0.5 以內的目標 (RMK00399) . 【抽氣量】白色系在CC1生產時,FINISH抽氣量請設定250,如生產中發生色差b值異常升高,請股長再加大抽氣量因應 (RMK00560) . 【色碼說明】因1W0862靠戶需要20U的色碼，因此衍生1W0892(1W0842)。其內容設定同1W0862，生產跟品檢比照1W0862 (RMK00733) . 【色差】★用1W0862 作標準測試★ (RMK00733) | 訂單:2511DFD068/001 RCL 無 <生產備註> 事項 | 訂單:2511DFD068/001 CCPK 無 <生產備註> 事項 | 訂單:2511DFD068/001 CGQC 無 <品檢備註> 事項 | 訂單:2511DFD068/001 CCQC <品檢備註> 事項如下 . 1.本單若塗裝背面漆一律改為REVERSE COATING 例外訂單如下敘述 (RMK00163) . 2.例外訂單為R字頭超低光澤與PVDF (＞25μ)，背面漆可改 NATURE COATING，但搭配底漆避免遮蓋性不佳 (RMK00163) . ★品檢注意！JIS&CNS 訂單必須每滿50噸一定要再做一次TEST (RMK00259) . ** 正面噴字需管制在距板邊30mm內, 頭板、降速看板及尾板需量測噴字距板邊距離, NG時請暫留。 (RMK00358) . 【品檢】屋頂背板鋼捲缺陷之處理原則如下: (RMK00358) . 【品檢】1.鋼捲中間部份嚴重明顯缺陷(如塗佈不均,浮色,烘烤過度等目視明顯缺陷)一律不允許折讓處理,請先暫留鋼捲,並詳實記錄缺陷. (RMK00358) . 【品檢】2.外圈缺陷一律切除. (RMK00358) . 【品檢】3.內圈缺陷低於10米折讓處理,超過10米送RCL缺陷切除 (RMK00358) . 請參考歷史塗裝條件對應色差值，調整1W0862單一MASS(不含底漆)以不低於標準 85%為底線，以達到△ L 管制±0.5 以內的目標 (RMK00399) . 【色碼說明】因1W0862靠戶需要20U的色碼，因此衍生1W0892(1W0842)。其內容設定同1W0862，生產跟品檢比照1W0862 (RMK00733) | 訂單:2511DFD068/001 TOL 無 <生產備註> 事項 |  | 訂單 2511DFD068/001 修改記錄如下: 20251128 11:38:02 (21003) 退火碼: >> H2, 用途碼: >> COR004, 背面標示: >> C065, 訂單背面顏色(五碼): >> BW737, 背面漆膜厚: >> 10, 背面漆塗漆型式幾塗幾烤: >> 1, 鉻酸鹽: >> Z, 訂單厚度: >> 0.42, 訂單重: >> 100, 重量容許率(下限): >> 10, 重量容許率(上限): >> 10, 訂單寬度: >> 914, 鍍製方式: >> AC, 鋼捲內徑: >> 508, 鋼捲下限重: >> 3, 鋼捲上限重: >> 5, 壓花條件碼: >> -, 表面花紋: >> R, 綠色識別碼: >> -, 印刷輥號: >> -, 產品代碼: >> PPGL, 皮膜碼: >> -, 單位別: >> M, 油品種類: >> Z, 塗油量: >> Z, 包裝代碼: >> D2 , 保護膜碼: >> -, 客戶試片取樣型式: >> -, 調質碼: >> S, 套筒碼: >> R , 規格: >> CGLC570-10, 製造標準: >> CNS, 表面處理劑種類: >> Z, 表面處理劑塗佈量: >> Z, 伸長率測試: >> N, 硬度測試碼: >> N, 抗拉強度測試: >> N, 降伏強度測試: >> N, 厚度變異: >> 0, 訂單正面顏色(五碼): >> 1W089, 正面漆膜厚: >> 20, 正面漆塗漆型式幾塗幾烤: >> 2, 修邊碼: >> Y, 重量碼: >> AW, 鋼捲捲向: >> I, 鍍層碼: >> AZ100, | *:
TPPSUS | 2511DLD001/001 |  |  | 1. 注意！TPPSUS 代工以CNS公差設定。 (OFP00749)-{.不符.} 2. 選配碼：1.屋頂-ON029。2.戶外壁板-ON030。3.R字頭捲門-OR009。4.R字頭屋頂-OR010 (OFP00750)-{.不符.} | 訂單:2511DLD001/001 CPL 無 <生產備註> 事項 | 訂單:2511DLD001/001 CR1 無 <生產備註> 事項 | 訂單:2511DLD001/001 CR2 無 <生產備註> 事項 | 訂單:2511DLD001/001 CG1 無 <生產備註> 事項 | 訂單:2511DLD001/001 CG2 無 <生產備註> 事項 | 訂單:2511DLD001/001 CC1 <生產備註> 事項如下 . 【線速度】注意！凡塗1PU304者 LS不得超過 30mpm (RMK00522) . 【抽氣量】白色系在CC1生產時,FINISH抽氣量請設定250,如生產中發生色差b值異常升高,請股長再加大抽氣量因應 (RMK00560) . 1.入口板厚以平凸分釐卡量測,其W/D距板邊10mm處量測 (RMK00619) . 2.入口急峻度≦0.7%，毛邊(雙平頭分釐卡)≦30μm(一定要落實記錄，以作為品質追蹤依據) (RMK00619) . 3.出/入口鼓起≦0.5mm超出管制規格請TSD送RCL確認板形 (RMK00619) . 4.前處理皮膜Si=14±5 mg/m2於CC2品檢室Twin-X:NRC350-Si(SUS304)檢測 (RMK00619) . 5.其餘品質管制若無特別註明，則以對應的烤漆產品用途管制 (RMK00619) . 6.【捲取+套桶】出口一律 STAGGER 捲取，並使用比訂單寬度"加寬"的套桶（一般為"P"，超低光澤與印刷為"S"） (RMK00619) | 訂單:2511DLD001/001 CC2 <生產備註> 事項如下 . 【線速度】注意！凡塗1PU304者 LS不得超過 30mpm (RMK00522) . 【抽氣量】白色系在CC1生產時,FINISH抽氣量請設定250,如生產中發生色差b值異常升高,請股長再加大抽氣量因應 (RMK00560) . 1.入口板厚以平凸分釐卡量測,其W/D距板邊10mm處量測 (RMK00619) . 2.入口急峻度≦0.7%，毛邊(雙平頭分釐卡)≦30μm(一定要落實記錄，以作為品質追蹤依據) (RMK00619) . 3.出/入口鼓起≦0.5mm超出管制規格請TSD送RCL確認板形 (RMK00619) . 4.前處理皮膜Si=14±5 mg/m2於CC2品檢室Twin-X:NRC350-Si(SUS304)檢測 (RMK00619) . 5.其餘品質管制若無特別註明，則以對應的烤漆產品用途管制 (RMK00619) . 6.【捲取+套桶】出口一律 STAGGER 捲取，並使用比訂單寬度"加寬"的套桶（一般為"P"，超低光澤與印刷為"S"） (RMK00619) | 訂單:2511DLD001/001 RCL 無 <生產備註> 事項 | 訂單:2511DLD001/001 CCPK 無 <生產備註> 事項 | 訂單:2511DLD001/001 CGQC 無 <品檢備註> 事項 | 訂單:2511DLD001/001 CCQC <品檢備註> 事項如下 . 【線速度】注意！凡塗1PU304者 LS不得超過 30mpm (RMK00522) . 1.入口板厚以平凸分釐卡量測,其W/D距板邊10mm處量測 (RMK00619) . 2.入口急峻度≦0.7%，毛邊(雙平頭分釐卡)≦30μm(一定要落實記錄，以作為品質追蹤依據) (RMK00619) . 3.出/入口鼓起≦0.5mm超出管制規格請TSD送RCL確認板形 (RMK00619) . 4.前處理皮膜Si=14±5 mg/m2於CC2品檢室Twin-X:NRC350-Si(SUS304)檢測 (RMK00619) . 5.其餘品質管制若無特別註明，則以對應的烤漆產品用途管制 (RMK00619) . 6.【捲取+套桶】出口一律 STAGGER 捲取，並使用比訂單寬度"加寬"的套桶（一般為"P"，超低光澤與印刷為"S"） (RMK00619) | 訂單:2511DLD001/001 TOL 無 <生產備註> 事項 |  | 訂單 2511DLD001/001 修改記錄如下: 20251114 15:28:31 (21003) 退火碼: >> S1, 用途碼: >> CIA008, 背面標示: >> S000, 訂單背面顏色(五碼): >> BW73Y, 背面漆膜厚: >> 12.5, 背面漆塗漆型式幾塗幾烤: >> 2, 鉻酸鹽: >> Z, 訂單厚度: >> 0.526, 訂單重: >> 95, 重量容許率(下限): >> 10, 重量容許率(上限): >> 10, 訂單寬度: >> 1219, 鍍製方式: >> BC, 鋼捲內徑: >> 508, 鋼捲下限重: >> 3, 鋼捲上限重: >> 5, 壓花條件碼: >> -, 表面花紋: >> -, 綠色識別碼: >> -, 印刷輥號: >> -, 產品代碼: >> TPPSUS, 皮膜碼: >> -, 單位別: >> M, 油品種類: >> Z, 塗油量: >> Z, 包裝代碼: >> A3 , 保護膜碼: >> -, 客戶試片取樣型式: >> -, 調質碼: >> S, 套筒碼: >> P , 規格: >> CSUS443-30, 製造標準: >> SYSCO, 表面處理劑種類: >> Z, 表面處理劑塗佈量: >> Z, 伸長率測試: >> N, 硬度測試碼: >> N, 抗拉強度測試: >> N, 降伏強度測試: >> N, 訂單正面顏色(五碼): >> FW380, 正面漆膜厚: >> 45, 正面漆塗漆型式幾塗幾烤: >> 2, 修邊碼: >> Y, 重量碼: >> AW, 鋼捲捲向: >> I, 鍍層碼: >> -,
TPPSUS | 2511DLD001/002 |  |  | 1. 注意！TPPSUS 代工以CNS公差設定。 (OFP00749)-{.不符.} 2. 選配碼：1.屋頂-ON029。2.戶外壁板-ON030。3.R字頭捲門-OR009。4.R字頭屋頂-OR010 (OFP00750)-{.不符.} | 訂單:2511DLD001/002 CPL 無 <生產備註> 事項 | 訂單:2511DLD001/002 CR1 無 <生產備註> 事項 | 訂單:2511DLD001/002 CR2 無 <生產備註> 事項 | 訂單:2511DLD001/002 CG1 無 <生產備註> 事項 | 訂單:2511DLD001/002 CG2 無 <生產備註> 事項 | 訂單:2511DLD001/002 CC1 <生產備註> 事項如下 . 【線速度】注意！凡塗1PU304者 LS不得超過 30mpm (RMK00522) . 【抽氣量】白色系在CC1生產時,FINISH抽氣量請設定250,如生產中發生色差b值異常升高,請股長再加大抽氣量因應 (RMK00560) . 1.入口板厚以平凸分釐卡量測,其W/D距板邊10mm處量測 (RMK00619) . 2.入口急峻度≦0.7%，毛邊(雙平頭分釐卡)≦30μm(一定要落實記錄，以作為品質追蹤依據) (RMK00619) . 3.出/入口鼓起≦0.5mm超出管制規格請TSD送RCL確認板形 (RMK00619) . 4.前處理皮膜Si=14±5 mg/m2於CC2品檢室Twin-X:NRC350-Si(SUS304)檢測 (RMK00619) . 5.其餘品質管制若無特別註明，則以對應的烤漆產品用途管制 (RMK00619) . 6.【捲取+套桶】出口一律 STAGGER 捲取，並使用比訂單寬度"加寬"的套桶（一般為"P"，超低光澤與印刷為"S"） (RMK00619) | 訂單:2511DLD001/002 CC2 <生產備註> 事項如下 . 【線速度】注意！凡塗1PU304者 LS不得超過 30mpm (RMK00522) . 【抽氣量】白色系在CC1生產時,FINISH抽氣量請設定250,如生產中發生色差b值異常升高,請股長再加大抽氣量因應 (RMK00560) . 1.入口板厚以平凸分釐卡量測,其W/D距板邊10mm處量測 (RMK00619) . 2.入口急峻度≦0.7%，毛邊(雙平頭分釐卡)≦30μm(一定要落實記錄，以作為品質追蹤依據) (RMK00619) . 3.出/入口鼓起≦0.5mm超出管制規格請TSD送RCL確認板形 (RMK00619) . 4.前處理皮膜Si=14±5 mg/m2於CC2品檢室Twin-X:NRC350-Si(SUS304)檢測 (RMK00619) . 5.其餘品質管制若無特別註明，則以對應的烤漆產品用途管制 (RMK00619) . 6.【捲取+套桶】出口一律 STAGGER 捲取，並使用比訂單寬度"加寬"的套桶（一般為"P"，超低光澤與印刷為"S"） (RMK00619) | 訂單:2511DLD001/002 RCL 無 <生產備註> 事項 | 訂單:2511DLD001/002 CCPK 無 <生產備註> 事項 | 訂單:2511DLD001/002 CGQC 無 <品檢備註> 事項 | 訂單:2511DLD001/002 CCQC <品檢備註> 事項如下 . 【線速度】注意！凡塗1PU304者 LS不得超過 30mpm (RMK00522) . 1.入口板厚以平凸分釐卡量測,其W/D距板邊10mm處量測 (RMK00619) . 2.入口急峻度≦0.7%，毛邊(雙平頭分釐卡)≦30μm(一定要落實記錄，以作為品質追蹤依據) (RMK00619) . 3.出/入口鼓起≦0.5mm超出管制規格請TSD送RCL確認板形 (RMK00619) . 4.前處理皮膜Si=14±5 mg/m2於CC2品檢室Twin-X:NRC350-Si(SUS304)檢測 (RMK00619) . 5.其餘品質管制若無特別註明，則以對應的烤漆產品用途管制 (RMK00619) . 6.【捲取+套桶】出口一律 STAGGER 捲取，並使用比訂單寬度"加寬"的套桶（一般為"P"，超低光澤與印刷為"S"） (RMK00619) | 訂單:2511DLD001/002 TOL 無 <生產備註> 事項 |  | 訂單 2511DLD001/002 修改記錄如下: 20251114 15:28:33 (21003) 退火碼: >> S1, 用途碼: >> CIA008, 背面標示: >> S000, 訂單背面顏色(五碼): >> BW73Y, 背面漆膜厚: >> 12.5, 背面漆塗漆型式幾塗幾烤: >> 2, 鉻酸鹽: >> Z, 訂單厚度: >> 0.5, 訂單重: >> 30, 重量容許率(下限): >> 10, 重量容許率(上限): >> 10, 訂單寬度: >> 914, 鍍製方式: >> BC, 鋼捲內徑: >> 508, 鋼捲下限重: >> 3, 鋼捲上限重: >> 5, 壓花條件碼: >> -, 表面花紋: >> -, 綠色識別碼: >> -, 印刷輥號: >> -, 產品代碼: >> TPPSUS, 皮膜碼: >> -, 單位別: >> M, 油品種類: >> Z, 塗油量: >> Z, 包裝代碼: >> A3 , 保護膜碼: >> -, 客戶試片取樣型式: >> -, 調質碼: >> S, 套筒碼: >> P , 規格: >> CSUS443-30, 製造標準: >> SYSCO, 表面處理劑種類: >> Z, 表面處理劑塗佈量: >> Z, 伸長率測試: >> N, 硬度測試碼: >> N, 抗拉強度測試: >> N, 降伏強度測試: >> N, 訂單正面顏色(五碼): >> FW380, 正面漆膜厚: >> 45, 正面漆塗漆型式幾塗幾烤: >> 2, 修邊碼: >> Y, 重量碼: >> AW, 鋼捲捲向: >> I, 鍍層碼: >> -,
TPPSUS | 2511DLD001/003 |  |  | 1. 注意！TPPSUS 代工以CNS公差設定。 (OFP00749)-{.不符.} 2. 選配碼：1.屋頂-ON029。2.戶外壁板-ON030。3.R字頭捲門-OR009。4.R字頭屋頂-OR010 (OFP00750)-{.不符.} | 訂單:2511DLD001/003 CPL 無 <生產備註> 事項 | 訂單:2511DLD001/003 CR1 無 <生產備註> 事項 | 訂單:2511DLD001/003 CR2 無 <生產備註> 事項 | 訂單:2511DLD001/003 CG1 無 <生產備註> 事項 | 訂單:2511DLD001/003 CG2 無 <生產備註> 事項 | 訂單:2511DLD001/003 CC1 <生產備註> 事項如下 . 【線速度】注意！凡塗1PU304者 LS不得超過 30mpm (RMK00522) . 1.入口板厚以平凸分釐卡量測,其W/D距板邊10mm處量測 (RMK00619) . 2.入口急峻度≦0.7%，毛邊(雙平頭分釐卡)≦30μm(一定要落實記錄，以作為品質追蹤依據) (RMK00619) . 3.出/入口鼓起≦0.5mm超出管制規格請TSD送RCL確認板形 (RMK00619) . 4.前處理皮膜Si=14±5 mg/m2於CC2品檢室Twin-X:NRC350-Si(SUS304)檢測 (RMK00619) . 5.其餘品質管制若無特別註明，則以對應的烤漆產品用途管制 (RMK00619) . 6.【捲取+套桶】出口一律 STAGGER 捲取，並使用比訂單寬度"加寬"的套桶（一般為"P"，超低光澤與印刷為"S"） (RMK00619) | 訂單:2511DLD001/003 CC2 <生產備註> 事項如下 . 【線速度】注意！凡塗1PU304者 LS不得超過 30mpm (RMK00522) . 1.入口板厚以平凸分釐卡量測,其W/D距板邊10mm處量測 (RMK00619) . 2.入口急峻度≦0.7%，毛邊(雙平頭分釐卡)≦30μm(一定要落實記錄，以作為品質追蹤依據) (RMK00619) . 3.出/入口鼓起≦0.5mm超出管制規格請TSD送RCL確認板形 (RMK00619) . 4.前處理皮膜Si=14±5 mg/m2於CC2品檢室Twin-X:NRC350-Si(SUS304)檢測 (RMK00619) . 5.其餘品質管制若無特別註明，則以對應的烤漆產品用途管制 (RMK00619) . 6.【捲取+套桶】出口一律 STAGGER 捲取，並使用比訂單寬度"加寬"的套桶（一般為"P"，超低光澤與印刷為"S"） (RMK00619) | 訂單:2511DLD001/003 RCL 無 <生產備註> 事項 | 訂單:2511DLD001/003 CCPK 無 <生產備註> 事項 | 訂單:2511DLD001/003 CGQC 無 <品檢備註> 事項 | 訂單:2511DLD001/003 CCQC <品檢備註> 事項如下 . 【線速度】注意！凡塗1PU304者 LS不得超過 30mpm (RMK00522) . 1.入口板厚以平凸分釐卡量測,其W/D距板邊10mm處量測 (RMK00619) . 2.入口急峻度≦0.7%，毛邊(雙平頭分釐卡)≦30μm(一定要落實記錄，以作為品質追蹤依據) (RMK00619) . 3.出/入口鼓起≦0.5mm超出管制規格請TSD送RCL確認板形 (RMK00619) . 4.前處理皮膜Si=14±5 mg/m2於CC2品檢室Twin-X:NRC350-Si(SUS304)檢測 (RMK00619) . 5.其餘品質管制若無特別註明，則以對應的烤漆產品用途管制 (RMK00619) . 6.【捲取+套桶】出口一律 STAGGER 捲取，並使用比訂單寬度"加寬"的套桶（一般為"P"，超低光澤與印刷為"S"） (RMK00619) | 訂單:2511DLD001/003 TOL 無 <生產備註> 事項 |  | 訂單 2511DLD001/003 修改記錄如下: 20251114 15:28:34 (21003) 退火碼: >> S1, 用途碼: >> CIA008, 背面標示: >> S000, 訂單背面顏色(五碼): >> BW73Y, 背面漆膜厚: >> 12.5, 背面漆塗漆型式幾塗幾烤: >> 2, 鉻酸鹽: >> Z, 訂單厚度: >> 0.5, 訂單重: >> 30, 重量容許率(下限): >> 10, 重量容許率(上限): >> 10, 訂單寬度: >> 914, 鍍製方式: >> BC, 鋼捲內徑: >> 508, 鋼捲下限重: >> 3, 鋼捲上限重: >> 5, 壓花條件碼: >> -, 表面花紋: >> -, 綠色識別碼: >> -, 印刷輥號: >> -, 產品代碼: >> TPPSUS, 皮膜碼: >> -, 單位別: >> M, 油品種類: >> Z, 塗油量: >> Z, 包裝代碼: >> A3 , 保護膜碼: >> -, 客戶試片取樣型式: >> -, 調質碼: >> S, 套筒碼: >> P , 規格: >> CSUS443-30, 製造標準: >> SYSCO, 表面處理劑種類: >> Z, 表面處理劑塗佈量: >> Z, 伸長率測試: >> N, 硬度測試碼: >> N, 抗拉強度測試: >> N, 降伏強度測試: >> N, 訂單正面顏色(五碼): >> FY320, 正面漆膜厚: >> 45, 正面漆塗漆型式幾塗幾烤: >> 2, 修邊碼: >> Y, 重量碼: >> AW, 鋼捲捲向: >> I, 鍍層碼: >> -,
TPPSUS | 2511DLD001/004 |  |  | 1. 注意！TPPSUS 代工以CNS公差設定。 (OFP00749)-{.不符.} 2. 選配碼：1.屋頂-ON029。2.戶外壁板-ON030。3.R字頭捲門-OR009。4.R字頭屋頂-OR010 (OFP00750)-{.不符.} | 訂單:2511DLD001/004 CPL 無 <生產備註> 事項 | 訂單:2511DLD001/004 CR1 無 <生產備註> 事項 | 訂單:2511DLD001/004 CR2 無 <生產備註> 事項 | 訂單:2511DLD001/004 CG1 無 <生產備註> 事項 | 訂單:2511DLD001/004 CG2 無 <生產備註> 事項 | 訂單:2511DLD001/004 CC1 <生產備註> 事項如下 . 【線速度】注意！凡塗1PU304者 LS不得超過 30mpm (RMK00522) . 1.入口板厚以平凸分釐卡量測,其W/D距板邊10mm處量測 (RMK00619) . 2.入口急峻度≦0.7%，毛邊(雙平頭分釐卡)≦30μm(一定要落實記錄，以作為品質追蹤依據) (RMK00619) . 3.出/入口鼓起≦0.5mm超出管制規格請TSD送RCL確認板形 (RMK00619) . 4.前處理皮膜Si=14±5 mg/m2於CC2品檢室Twin-X:NRC350-Si(SUS304)檢測 (RMK00619) . 5.其餘品質管制若無特別註明，則以對應的烤漆產品用途管制 (RMK00619) . 6.【捲取+套桶】出口一律 STAGGER 捲取，並使用比訂單寬度"加寬"的套桶（一般為"P"，超低光澤與印刷為"S"） (RMK00619) | 訂單:2511DLD001/004 CC2 <生產備註> 事項如下 . 【線速度】注意！凡塗1PU304者 LS不得超過 30mpm (RMK00522) . 1.入口板厚以平凸分釐卡量測,其W/D距板邊10mm處量測 (RMK00619) . 2.入口急峻度≦0.7%，毛邊(雙平頭分釐卡)≦30μm(一定要落實記錄，以作為品質追蹤依據) (RMK00619) . 3.出/入口鼓起≦0.5mm超出管制規格請TSD送RCL確認板形 (RMK00619) . 4.前處理皮膜Si=14±5 mg/m2於CC2品檢室Twin-X:NRC350-Si(SUS304)檢測 (RMK00619) . 5.其餘品質管制若無特別註明，則以對應的烤漆產品用途管制 (RMK00619) . 6.【捲取+套桶】出口一律 STAGGER 捲取，並使用比訂單寬度"加寬"的套桶（一般為"P"，超低光澤與印刷為"S"） (RMK00619) | 訂單:2511DLD001/004 RCL 無 <生產備註> 事項 | 訂單:2511DLD001/004 CCPK 無 <生產備註> 事項 | 訂單:2511DLD001/004 CGQC 無 <品檢備註> 事項 | 訂單:2511DLD001/004 CCQC <品檢備註> 事項如下 . 【線速度】注意！凡塗1PU304者 LS不得超過 30mpm (RMK00522) . 1.入口板厚以平凸分釐卡量測,其W/D距板邊10mm處量測 (RMK00619) . 2.入口急峻度≦0.7%，毛邊(雙平頭分釐卡)≦30μm(一定要落實記錄，以作為品質追蹤依據) (RMK00619) . 3.出/入口鼓起≦0.5mm超出管制規格請TSD送RCL確認板形 (RMK00619) . 4.前處理皮膜Si=14±5 mg/m2於CC2品檢室Twin-X:NRC350-Si(SUS304)檢測 (RMK00619) . 5.其餘品質管制若無特別註明，則以對應的烤漆產品用途管制 (RMK00619) . 6.【捲取+套桶】出口一律 STAGGER 捲取，並使用比訂單寬度"加寬"的套桶（一般為"P"，超低光澤與印刷為"S"） (RMK00619) | 訂單:2511DLD001/004 TOL 無 <生產備註> 事項 |  | 訂單 2511DLD001/004 修改記錄如下: 20251114 15:28:35 (21003) 退火碼: >> S1, 用途碼: >> CIA008, 背面標示: >> S000, 訂單背面顏色(五碼): >> BW73Y, 背面漆膜厚: >> 12.5, 背面漆塗漆型式幾塗幾烤: >> 2, 鉻酸鹽: >> Z, 訂單厚度: >> 0.5, 訂單重: >> 30, 重量容許率(下限): >> 10, 重量容許率(上限): >> 10, 訂單寬度: >> 914, 鍍製方式: >> BC, 鋼捲內徑: >> 508, 鋼捲下限重: >> 3, 鋼捲上限重: >> 5, 壓花條件碼: >> -, 表面花紋: >> -, 綠色識別碼: >> -, 印刷輥號: >> -, 產品代碼: >> TPPSUS, 皮膜碼: >> -, 單位別: >> M, 油品種類: >> Z, 塗油量: >> Z, 包裝代碼: >> A3 , 保護膜碼: >> -, 客戶試片取樣型式: >> -, 調質碼: >> S, 套筒碼: >> P , 規格: >> CSUS443-30, 製造標準: >> SYSCO, 表面處理劑種類: >> Z, 表面處理劑塗佈量: >> Z, 伸長率測試: >> N, 硬度測試碼: >> N, 抗拉強度測試: >> N, 降伏強度測試: >> N, 訂單正面顏色(五碼): >> FY62Z, 正面漆膜厚: >> 45, 正面漆塗漆型式幾塗幾烤: >> 2, 修邊碼: >> Y, 重量碼: >> AW, 鋼捲捲向: >> I, 鍍層碼: >> -,
TPPAL | 2511DLD002/001 | 1. 為了確保PVDF耐候性能，其背面漆必須2塗2烤 (OFP00176)-{.不符.} 2. 鋁板代工！向客戶確認烤漆後可否 STAGGER捲取 (OFP00682)-{.不符.} |  | 1. ASIA PVDF 底漆需用自家底漆請確認之 (OFP00404)-{.不符.} 2. PPSUS&PPAL 單位長度(M/T)要自己算完後修改 SOP內容。RD洗衣機外殼用可用 -0.04～0 去算 (OFP00649)-{.不符.} 3. 鋁板代工！向客戶確認烤漆後可否 STAGGER捲取 (OFP00682)-{.不符.} 4. 用途別對應選配碼不符 (用途碼:CIA008, 選配碼:- 不符)(OFP00030)-{.不符.} | 訂單:2511DLD002/001 CPL 無 <生產備註> 事項 | 訂單:2511DLD002/001 CR1 無 <生產備註> 事項 | 訂單:2511DLD002/001 CR2 無 <生產備註> 事項 | 訂單:2511DLD002/001 CG1 無 <生產備註> 事項 | 訂單:2511DLD002/001 CG2 無 <生產備註> 事項 | 訂單:2511DLD002/001 CC1 <生產備註> 事項如下 . 【單位重量長度】414～483 M/T(參考就好) (RMK-E_CHIN) . 【分切】依PP指示分切 (RMK-YL_KUNG) . 【CC入口】投入鋁捲，編號：U034387+R107676 (RMK-E_CHIN) . 【塗佈量】本單為工程案，注意塗佈量一定要作足 (RMK-E_CHIN) . 【公差說明】本底材規格公差（厚度與寬度）依據 CNS 2253 H3025，因為代工故若有超出公差者請回饋TED (RMK-YL_KUNG) . 【套桶選用注意】因 STAGGER捲取，因此必須使用比訂單寬度寬的套桶 (RMK-YL_KUNG) . 【留板】測試時請留30cm烤漆板全寬試片*2，TDCC要拉機械性質。 (RMK-YL_KUNG) . 請出口主操加貼"請勿堆疊"標簽紅色 (RMK00317) . 因金屬粉塗裝捲取容易變形，請RCL重整後、包裝與倉庫一律放置SKID上防止變形 (RMK00317) . 請勿堆疊 (RMK00638) . 【★單位長度注意★】TPPAL鋁板代工不管制單位重量長度 m/t，但是膜厚依然依放行標準！ (RMK00716) | 訂單:2511DLD002/001 CC2 <生產備註> 事項如下 . 【單位重量長度】414～483 M/T(參考就好) (RMK-E_CHIN) . 【分切】依PP指示分切 (RMK-YL_KUNG) . 【CC入口】投入鋁捲，編號：U034387+R107676 (RMK-E_CHIN) . 【塗佈量】本單為工程案，注意塗佈量一定要作足 (RMK-E_CHIN) . 【公差說明】本底材規格公差（厚度與寬度）依據 CNS 2253 H3025，因為代工故若有超出公差者請回饋TED (RMK-YL_KUNG) . 【套桶選用注意】因 STAGGER捲取，因此必須使用比訂單寬度寬的套桶 (RMK-YL_KUNG) . 【留板】測試時請留30cm烤漆板全寬試片*2，TDCC要拉機械性質。 (RMK-YL_KUNG) . 請出口主操加貼"請勿堆疊"標簽紅色 (RMK00317) . 因金屬粉塗裝捲取容易變形，請RCL重整後、包裝與倉庫一律放置SKID上防止變形 (RMK00317) . 請勿堆疊 (RMK00638) . 【★單位長度注意★】TPPAL鋁板代工不管制單位重量長度 m/t，但是膜厚依然依放行標準！ (RMK00716) | 訂單:2511DLD002/001 RCL <生產備註> 事項如下 . 因金屬粉塗裝捲取容易變形，請RCL重整後、包裝與倉庫一律放置SKID上防止變形 (RMK00317) | 訂單:2511DLD002/001 CCPK <生產備註> 事項如下 . 因金屬粉塗裝捲取容易變形，請RCL重整後、包裝與倉庫一律放置SKID上防止變形 (RMK00317) . 請勿堆疊 (RMK00638) | 訂單:2511DLD002/001 CGQC 無 <品檢備註> 事項 | 訂單:2511DLD002/001 CCQC <品檢備註> 事項如下 . 【塗佈量】本單為工程案，注意塗佈量一定要作足 (RMK-E_CHIN) . 【公差說明】本底材規格公差（厚度與寬度）依據 CNS 2253 H3025，因為代工故若有超出公差者請回饋TED (RMK-YL_KUNG) . 【套桶選用注意】因 STAGGER捲取，因此必須使用比訂單寬度寬的套桶 (RMK-YL_KUNG) . 【留板】測試時請留30cm烤漆板全寬試片*2，TDCC要拉機械性質。 (RMK-YL_KUNG) . 因金屬粉塗裝捲取容易變形，請RCL重整後、包裝與倉庫一律放置SKID上防止變形 (RMK00317) . 請勿堆疊 (RMK00638) . 【★單位長度注意★】TPPAL鋁板代工不管制單位重量長度 m/t，但是膜厚依然依放行標準！ (RMK00716) | 訂單:2511DLD002/001 TOL 無 <生產備註> 事項 | 【留板】測試時請留30cm烤漆板全寬試片*2，TDCC要拉機械性質。^^/CC1/CC2/CCQC/ <<.YL_KUNG 2026/04/15 08:28.>> 【套桶選用注意】因 STAGGER捲取，因此必須使用比訂單寬度寬的套桶 ^^/CC1/CC2/CCQC/ <<.YL_KUNG 2026/03/18 11:35.>> 【公差說明】本底材規格公差（厚度與寬度）依據 CNS 2253 H3025，因為代工故若有超出公差者請回饋TED^^/CC1/CC2/CCQC/ <<.YL_KUNG 2026/03/18 11:36.>> 【塗佈量】本單為工程案，注意塗佈量一定要作足^^/CC1/CC2/CCQC/^^ <<.E_CHIN 2026/03/18 11:25.>> 【CC入口】投入鋁捲，編號：U034387+R107676^^/CC1/CC2/ <<.E_CHIN 2026/04/14 14:44.>> 【分切】依PP指示分切^^/CC1/CC2/ <<.YL_KUNG 2026/04/15 08:18.>> 【單位重量長度】414～483 M/T(參考就好)^^/CC1/CC2/ <<.E_CHIN 2026/03/18 11:30.>> | 訂單 2511DLD002/001 修改記錄如下: 20260116 15:32:47 (22030) 退火碼: >> S1, 用途碼: >> CIA008, 背面標示: >> S000, 訂單背面顏色(五碼): >> BW736, 背面漆膜厚: >> NOM, 背面漆塗漆型式幾塗幾烤: >> 1, 鉻酸鹽: >> Z, 訂單厚度: >> 0.8, 訂單重: >> 4, 重量容許率(下限): >> 10, 重量容許率(上限): >> 10, 訂單寬度: >> 1006, 鍍製方式: >> BC, 鋼捲內徑: >> 508, 鋼捲下限重: >> 1, 鋼捲上限重: >> 3, 壓花條件碼: >> -, 表面花紋: >> -, 綠色識別碼: >> -, 印刷輥號: >> -, 產品代碼: >> TPPAL, 皮膜碼: >> -, 單位別: >> M, 油品種類: >> Z, 塗油量: >> Z, 包裝代碼: >> D2 , 保護膜碼: >> -, 客戶試片取樣型式: >> -, 調質碼: >> -, 套筒碼: >> S , 規格: >> CALC-30, 製造標準: >> SYSCO, 表面處理劑種類: >> Z, 表面處理劑塗佈量: >> Z, 伸長率測試: >> N, 硬度測試碼: >> N, 抗拉強度測試: >> N, 降伏強度測試: >> N, 厚度變異: >> 0, 訂單正面顏色(五碼): >> FV608, 正面漆膜厚: >> 25, 正面漆塗漆型式幾塗幾烤: >> 2, 修邊碼: >> Y, 重量碼: >> AW, 鋼捲捲向: >> I, 鍍層碼: >> -, 20260123 08:43:52 (22030) 鋼捲下限重: 1 >> 2, 鋼捲上限重: 3 >> 4, 20260317 08:24:26 (22030) 鋼捲上限重: 4 >> 7, 訂單正面顏色(五碼): FV608 >> FV327, 20260410 15:28:34 (22030) 訂單重: 4 >> 10, |  | [訂單訊息通知] 2026/03/18 上午 09:45:13 *** (秦大維 >> 通知 >> S.J. Yang) 訊息 : 楊處長請儘快簽核，PP趕單 [訂單訊息通知] 2026/03/18 上午 10:46:27 *** (秦大維 >> 通知 >> Winnie Chang, Emily Hong, XinYi Wu) 訊息 : 快
TPPGL | 2511DLD003/001 |  |  |  | 訂單:2511DLD003/001 CPL 無 <生產備註> 事項 | 訂單:2511DLD003/001 CR1 無 <生產備註> 事項 | 訂單:2511DLD003/001 CR2 無 <生產備註> 事項 | 訂單:2511DLD003/001 CG1 無 <生產備註> 事項 | 訂單:2511DLD003/001 CG2 無 <生產備註> 事項 | 訂單:2511DLD003/001 CC1 <生產備註> 事項如下 . 【單位長度】代工鋼捲資訊不足無法算單位長度 (RMK-E_CHIN) . 【色差】亞喬代工膜厚組合皆同2Y7364，以同2Y7364 作色差測試 (RMK-E_CHIN) | 訂單:2511DLD003/001 CC2 <生產備註> 事項如下 . 【單位長度】代工鋼捲資訊不足無法算單位長度 (RMK-E_CHIN) . 【色差】亞喬代工膜厚組合皆同2Y7364，以同2Y7364 作色差測試 (RMK-E_CHIN) | 訂單:2511DLD003/001 RCL 無 <生產備註> 事項 | 訂單:2511DLD003/001 CCPK 無 <生產備註> 事項 | 訂單:2511DLD003/001 CGQC 無 <品檢備註> 事項 | 訂單:2511DLD003/001 CCQC 無 <品檢備註> 事項 | 訂單:2511DLD003/001 TOL 無 <生產備註> 事項 | 【色差】亞喬代工膜厚組合皆同2Y7364，以同2Y7364 作色差測試^^/CC1/CC2/^^ <<.E_CHIN 2025/12/05 14:32.>> 【單位長度】代工鋼捲資訊不足無法算單位長度^^/CC1/CC2/^^ <<.E_CHIN 2025/12/05 14:32.>> | 訂單 2511DLD003/001 修改記錄如下: 20251204 09:51:32 (24025) 退火碼: >> S1, 用途碼: >> CIA008, 背面標示: >> C002, 訂單背面顏色(五碼): >> BW736, 背面漆膜厚: >> NOM, 背面漆塗漆型式幾塗幾烤: >> 1, 鉻酸鹽: >> Z, 訂單厚度: >> 0.376, 訂單重: >> 64, 重量容許率(下限): >> 10, 重量容許率(上限): >> 10, 訂單寬度: >> 914, 鍍製方式: >> BC, 鋼捲內徑: >> 508, 鋼捲下限重: >> 3, 鋼捲上限重: >> 5, 壓花條件碼: >> -, 表面花紋: >> R, 綠色識別碼: >> -, 印刷輥號: >> -, 產品代碼: >> TPPGL, 皮膜碼: >> -, 單位別: >> M, 油品種類: >> Z, 塗油量: >> Z, 包裝代碼: >> D2 , 保護膜碼: >> -, 客戶試片取樣型式: >> -, 調質碼: >> S, 套筒碼: >> R , 規格: >> CGL400-20, 製造標準: >> SYSCO, 表面處理劑種類: >> Z, 表面處理劑塗佈量: >> Z, 伸長率測試: >> N, 硬度測試碼: >> N, 抗拉強度測試: >> N, 降伏強度測試: >> N, 厚度變異: >> 0, 訂單正面顏色(五碼): >> 2Y7B6, 正面漆膜厚: >> NOM, 正面漆塗漆型式幾塗幾烤: >> 2, 修邊碼: >> Y, 重量碼: >> AW, 鋼捲捲向: >> I, 鍍層碼: >> AZ150, 20251204 13:58:36 (24025) 規格: CGL400-20 >> CGLCC-20, 鍍層碼: AZ150 >> AZ100, 20251204 13:59:54 (24025) 背面標示: C002 >> C008,
TPPGL | 2511DLD003/002 |  |  |  | 訂單:2511DLD003/002 CPL 無 <生產備註> 事項 | 訂單:2511DLD003/002 CR1 無 <生產備註> 事項 | 訂單:2511DLD003/002 CR2 無 <生產備註> 事項 | 訂單:2511DLD003/002 CG1 無 <生產備註> 事項 | 訂單:2511DLD003/002 CG2 無 <生產備註> 事項 | 訂單:2511DLD003/002 CC1 <生產備註> 事項如下 . 【單位長度】代工鋼捲資訊不足無法算單位長度 (RMK-E_CHIN) . 【色差】亞喬代工膜厚組合皆同1G3864，以同1G3864作色差測試 (RMK-E_CHIN) | 訂單:2511DLD003/002 CC2 <生產備註> 事項如下 . 【單位長度】代工鋼捲資訊不足無法算單位長度 (RMK-E_CHIN) . 【色差】亞喬代工膜厚組合皆同1G3864，以同1G3864作色差測試 (RMK-E_CHIN) | 訂單:2511DLD003/002 RCL 無 <生產備註> 事項 | 訂單:2511DLD003/002 CCPK 無 <生產備註> 事項 | 訂單:2511DLD003/002 CGQC 無 <品檢備註> 事項 | 訂單:2511DLD003/002 CCQC 無 <品檢備註> 事項 | 訂單:2511DLD003/002 TOL 無 <生產備註> 事項 | 【色差】亞喬代工膜厚組合皆同1G3864，以同1G3864作色差測試^^/CC1/CC2/^^ <<.E_CHIN 2025/12/05 14:49.>> 【單位長度】代工鋼捲資訊不足無法算單位長度^^/CC1/CC2/^^ <<.E_CHIN 2025/12/05 14:50.>> | 訂單 2511DLD003/002 修改記錄如下: 20251204 09:51:33 (24025) 退火碼: >> S1, 用途碼: >> CIA008, 背面標示: >> C002, 訂單背面顏色(五碼): >> BW736, 背面漆膜厚: >> NOM, 背面漆塗漆型式幾塗幾烤: >> 1, 鉻酸鹽: >> Z, 訂單厚度: >> 0.376, 訂單重: >> 52, 重量容許率(下限): >> 10, 重量容許率(上限): >> 10, 訂單寬度: >> 914, 鍍製方式: >> BC, 鋼捲內徑: >> 508, 鋼捲下限重: >> 3, 鋼捲上限重: >> 5, 壓花條件碼: >> -, 表面花紋: >> R, 綠色識別碼: >> -, 印刷輥號: >> -, 產品代碼: >> TPPGL, 皮膜碼: >> -, 單位別: >> M, 油品種類: >> Z, 塗油量: >> Z, 包裝代碼: >> D2 , 保護膜碼: >> -, 客戶試片取樣型式: >> -, 調質碼: >> S, 套筒碼: >> R , 規格: >> CGL400-20, 製造標準: >> SYSCO, 表面處理劑種類: >> Z, 表面處理劑塗佈量: >> Z, 伸長率測試: >> N, 硬度測試碼: >> N, 抗拉強度測試: >> N, 降伏強度測試: >> N, 厚度變異: >> 0, 訂單正面顏色(五碼): >> 1G3B6, 正面漆膜厚: >> NOM, 正面漆塗漆型式幾塗幾烤: >> 2, 修邊碼: >> Y, 重量碼: >> AW, 鋼捲捲向: >> I, 鍍層碼: >> AZ150, 20251204 13:58:38 (24025) 規格: CGL400-20 >> CGLCC-20, 鍍層碼: AZ150 >> AZ100, 20251204 13:59:55 (24025) 背面標示: C002 >> C008,
TPPGL | 2511DLD003/003 |  |  |  | 訂單:2511DLD003/003 CPL 無 <生產備註> 事項 | 訂單:2511DLD003/003 CR1 無 <生產備註> 事項 | 訂單:2511DLD003/003 CR2 無 <生產備註> 事項 | 訂單:2511DLD003/003 CG1 無 <生產備註> 事項 | 訂單:2511DLD003/003 CG2 無 <生產備註> 事項 | 訂單:2511DLD003/003 CC1 <生產備註> 事項如下 . 【單位長度】代工鋼捲資訊不足無法算單位長度 (RMK-E_CHIN) . 【色差】亞喬代工膜厚組合皆同1C4661，以同1C4661作色差測試 (RMK-E_CHIN) | 訂單:2511DLD003/003 CC2 <生產備註> 事項如下 . 【單位長度】代工鋼捲資訊不足無法算單位長度 (RMK-E_CHIN) . 【色差】亞喬代工膜厚組合皆同1C4661，以同1C4661作色差測試 (RMK-E_CHIN) | 訂單:2511DLD003/003 RCL 無 <生產備註> 事項 | 訂單:2511DLD003/003 CCPK 無 <生產備註> 事項 | 訂單:2511DLD003/003 CGQC 無 <品檢備註> 事項 | 訂單:2511DLD003/003 CCQC 無 <品檢備註> 事項 | 訂單:2511DLD003/003 TOL 無 <生產備註> 事項 | 【色差】亞喬代工膜厚組合皆同1C4661，以同1C4661作色差測試^^/CC1/CC2/^^ <<.E_CHIN 2025/12/05 14:56.>> 【單位長度】代工鋼捲資訊不足無法算單位長度^^/CC1/CC2/^^ <<.E_CHIN 2025/12/05 14:57.>> | 訂單 2511DLD003/003 修改記錄如下: 20251204 09:51:34 (24025) 退火碼: >> S1, 用途碼: >> CIA008, 背面標示: >> C002, 訂單背面顏色(五碼): >> BW736, 背面漆膜厚: >> NOM, 背面漆塗漆型式幾塗幾烤: >> 1, 鉻酸鹽: >> Z, 訂單厚度: >> 0.376, 訂單重: >> 69, 重量容許率(下限): >> 10, 重量容許率(上限): >> 10, 訂單寬度: >> 914, 鍍製方式: >> BC, 鋼捲內徑: >> 508, 鋼捲下限重: >> 3, 鋼捲上限重: >> 5, 壓花條件碼: >> -, 表面花紋: >> R, 綠色識別碼: >> -, 印刷輥號: >> -, 產品代碼: >> TPPGL, 皮膜碼: >> -, 單位別: >> M, 油品種類: >> Z, 塗油量: >> Z, 包裝代碼: >> D2 , 保護膜碼: >> -, 客戶試片取樣型式: >> -, 調質碼: >> S, 套筒碼: >> S , 規格: >> CGL400-20, 製造標準: >> SYSCO, 表面處理劑種類: >> Z, 表面處理劑塗佈量: >> Z, 伸長率測試: >> N, 硬度測試碼: >> N, 抗拉強度測試: >> N, 降伏強度測試: >> N, 厚度變異: >> 0, 訂單正面顏色(五碼): >> 1C4B6, 正面漆膜厚: >> NOM, 正面漆塗漆型式幾塗幾烤: >> 2, 修邊碼: >> Y, 重量碼: >> AW, 鋼捲捲向: >> I, 鍍層碼: >> AZ150, 20251204 10:48:42 (24025) 套筒碼: S >> R , 20251204 13:58:40 (24025) 規格: CGL400-20 >> CGLCC-20, 鍍層碼: AZ150 >> AZ100, 20251204 13:59:57 (24025) 背面標示: C002 >> C008,
TPPGL | 2511DLD003/004 |  |  |  | 訂單:2511DLD003/004 CPL 無 <生產備註> 事項 | 訂單:2511DLD003/004 CR1 無 <生產備註> 事項 | 訂單:2511DLD003/004 CR2 無 <生產備註> 事項 | 訂單:2511DLD003/004 CG1 無 <生產備註> 事項 | 訂單:2511DLD003/004 CG2 無 <生產備註> 事項 | 訂單:2511DLD003/004 CC1 <生產備註> 事項如下 . 【單位長度】代工鋼捲資訊不足無法算單位長度 (RMK-E_CHIN) . 【色差】亞喬代工膜厚組合皆同RYB892，以同RYB892作色差測試 (RMK-E_CHIN) | 訂單:2511DLD003/004 CC2 <生產備註> 事項如下 . 【單位長度】代工鋼捲資訊不足無法算單位長度 (RMK-E_CHIN) . 【色差】亞喬代工膜厚組合皆同RYB892，以同RYB892作色差測試 (RMK-E_CHIN) | 訂單:2511DLD003/004 RCL 無 <生產備註> 事項 | 訂單:2511DLD003/004 CCPK 無 <生產備註> 事項 | 訂單:2511DLD003/004 CGQC 無 <品檢備註> 事項 | 訂單:2511DLD003/004 CCQC 無 <品檢備註> 事項 | 訂單:2511DLD003/004 TOL 無 <生產備註> 事項 | 【色差】亞喬代工膜厚組合皆同RYB892，以同RYB892作色差測試^^/CC1/CC2/^^ <<.E_CHIN 2025/12/05 15:32.>> 【單位長度】代工鋼捲資訊不足無法算單位長度^^/CC1/CC2/^^ <<.E_CHIN 2025/12/05 15:32.>> | 訂單 2511DLD003/004 修改記錄如下: 20251204 09:51:35 (24025) 退火碼: >> S1, 用途碼: >> CIA008, 背面標示: >> C002, 訂單背面顏色(五碼): >> BW73N, 背面漆膜厚: >> NOM, 背面漆塗漆型式幾塗幾烤: >> 2, 鉻酸鹽: >> Z, 訂單厚度: >> 0.376, 訂單重: >> 145, 重量容許率(下限): >> 10, 重量容許率(上限): >> 10, 訂單寬度: >> 914, 鍍製方式: >> BC, 鋼捲內徑: >> 508, 鋼捲下限重: >> 3, 鋼捲上限重: >> 5, 壓花條件碼: >> -, 表面花紋: >> R, 綠色識別碼: >> -, 印刷輥號: >> -, 產品代碼: >> TPPGL, 皮膜碼: >> -, 單位別: >> M, 油品種類: >> Z, 塗油量: >> Z, 包裝代碼: >> D2 , 保護膜碼: >> -, 客戶試片取樣型式: >> -, 調質碼: >> S, 套筒碼: >> R , 規格: >> CGL400-20, 製造標準: >> SYSCO, 表面處理劑種類: >> Z, 表面處理劑塗佈量: >> Z, 伸長率測試: >> N, 硬度測試碼: >> N, 抗拉強度測試: >> N, 降伏強度測試: >> N, 厚度變異: >> 0, 訂單正面顏色(五碼): >> RYFB9, 正面漆膜厚: >> NOM, 正面漆塗漆型式幾塗幾烤: >> 2, 修邊碼: >> Y, 重量碼: >> AW, 鋼捲捲向: >> I, 鍍層碼: >> AZ150, 20251204 10:48:43 (24025) 套筒碼: R >> S , 20251204 13:58:41 (24025) 規格: CGL400-20 >> CGLCC-20, 鍍層碼: AZ150 >> AZ100, 20251204 13:59:59 (24025) 背面標示: C002 >> C008,
TPPGI | 2511DLD004/001 |  |  |  | 訂單:2511DLD004/001 CPL 無 <生產備註> 事項 | 訂單:2511DLD004/001 CR1 無 <生產備註> 事項 | 訂單:2511DLD004/001 CR2 無 <生產備註> 事項 | 訂單:2511DLD004/001 CG1 無 <生產備註> 事項 | 訂單:2511DLD004/001 CG2 無 <生產備註> 事項 | 訂單:2511DLD004/001 CC1 <生產備註> 事項如下 . 【單位長度】代工鋼捲資訊不足無法算單位長度 (RMK-E_CHIN) . 【色差】亞喬代工膜厚組合皆同1G0612，以同1G0612作色差測試 (RMK-E_CHIN) | 訂單:2511DLD004/001 CC2 <生產備註> 事項如下 . 【單位長度】代工鋼捲資訊不足無法算單位長度 (RMK-E_CHIN) . 【色差】亞喬代工膜厚組合皆同1G0612，以同1G0612作色差測試 (RMK-E_CHIN) | 訂單:2511DLD004/001 RCL 無 <生產備註> 事項 | 訂單:2511DLD004/001 CCPK 無 <生產備註> 事項 | 訂單:2511DLD004/001 CGQC 無 <品檢備註> 事項 | 訂單:2511DLD004/001 CCQC 無 <品檢備註> 事項 | 訂單:2511DLD004/001 TOL 無 <生產備註> 事項 | 【色差】亞喬代工膜厚組合皆同1G0612，以同1G0612作色差測試^^/CC1/CC2/ <<.E_CHIN 2025/12/05 14:14.>> 【單位長度】代工鋼捲資訊不足無法算單位長度^^/CC1/CC2/ <<.E_CHIN 2025/12/05 14:24.>> | 訂單 2511DLD004/001 修改記錄如下: 20251204 10:43:23 (24025) 退火碼: >> S1, 用途碼: >> CIA008, 背面標示: >> S000, 訂單背面顏色(五碼): >> BW741, 背面漆膜厚: >> NOM, 背面漆塗漆型式幾塗幾烤: >> 1, 鉻酸鹽: >> Z, 訂單厚度: >> 0.304, 訂單重: >> 30, 重量容許率(下限): >> 10, 重量容許率(上限): >> 10, 訂單寬度: >> 914, 鍍製方式: >> BC, 鋼捲內徑: >> 508, 鋼捲下限重: >> 8, 鋼捲上限重: >> 12, 壓花條件碼: >> -, 表面花紋: >> Z, 綠色識別碼: >> -, 印刷輥號: >> -, 產品代碼: >> TPPGI, 皮膜碼: >> -, 單位別: >> M, 油品種類: >> Z, 塗油量: >> Z, 包裝代碼: >> D2 , 保護膜碼: >> -, 客戶試片取樣型式: >> -, 調質碼: >> S, 套筒碼: >> P , 規格: >> CGCC-20, 製造標準: >> SYSCO, 表面處理劑種類: >> Z, 表面處理劑塗佈量: >> Z, 伸長率測試: >> N, 硬度測試碼: >> N, 抗拉強度測試: >> N, 降伏強度測試: >> N, 厚度變異: >> 0, 訂單正面顏色(五碼): >> 1G0B1, 正面漆膜厚: >> NOM, 正面漆塗漆型式幾塗幾烤: >> 2, 修邊碼: >> Y, 重量碼: >> AW, 鋼捲捲向: >> I, 鍍層碼: >> Z12, 20251204 10:44:49 (24025) 鋼捲下限重: 8 >> 3, 鋼捲上限重: 12 >> 5, 20251204 10:49:18 (24025) 套筒碼: P >> R , 20251204 13:07:45 (24025) 規格: CGCC-20 >> CGCC-10, 20251204 13:43:24 (24025) 鋼捲下限重: 3 >> 2.7, 20251204 14:00:54 (24025) 背面標示: S000 >> C008,
PPGL | 2511EFE003/001 |  | 1. 製造標準為MS、ASTM或銷新加坡之訂單，若無技術指定優先用料，請優先使用國內料，勿使用ANFEN (OFP00406)-{.不符.} | 1. 製造標準為MS、ASTM或銷新加坡之訂單，若無技術指定優先用料，請優先使用國內料，勿使用ANFEN (OFP00406)-{.不符.} 2. ※超耐候一系列用途要確認是否有英制公差需求，有英制公差需求時選配碼用ON027※ (OFP00680)-{.不符.} 3. 此經銷商有簽訂1/2厚度公差保證(無厚度變異),請調整冷軋與鍍鋅厚度公差管制範圍. 保證 ASTM 厚度公差 (OFP00180)-{.不符.} | 訂單:2511EFE003/001 CPL <生產備註> 事項如下 . 除HGI/ HGL 訂單邊緣不噴油. 其餘皆側緣噴油 (RMK00285) . 【美加訂單生產注意事項-CPL】1.客戶美加地區訂單實施修邊刀最大使用顆數上限(20顆) (RMK00717) . 【美加訂單生產注意事項-CPL】2.排程備註:注意修邊品質與毛邊 (RMK00717) . 【美加訂單生產注意事項-CPL】3.去毛邊輥的管制：兩側壓力均設定1.0 kg/cm2 (RMK00717) | 訂單:2511EFE003/001 CR1 <生產備註> 事項如下 . 【美加訂單生產注意事項-CR】1.兩側各加開一個spot cooling增加冷卻效果。 (RMK00717) . 【美加訂單生產注意事項-CR】2.發生毛邊時，請降速生產減輕毛邊程度，暫留討論後再處置。 (RMK00717) | 訂單:2511EFE003/001 CR2 <生產備註> 事項如下 . 【美加訂單生產注意事項-CR】1.兩側各加開一個spot cooling增加冷卻效果。 (RMK00717) . 【美加訂單生產注意事項-CR】2.發生毛邊時，請降速生產減輕毛邊程度，暫留討論後再處置。 (RMK00717) | 訂單:2511EFE003/001 CG1 <生產備註> 事項如下 . 【板形】 FLATNESS 板形≦12 I-UNIT（≦0.7％） (RMK-E_CHIN) . 鍍鋅表面不可有鋅痕、壓痕、凹陷、及刮傷 、應變痕等。 (RMK00054) . 鍍層 AZ150 (含) 以上 , 鋅花等級 C~E 目標D，避免鋅花晶界明顯後續造成烤漆點狀未塗漆。 (RMK00565) . 【美加訂單生產注意事項-CG1】副操確認完回控制室後，於生產排程鋼號旁簽名紀錄，以利後續追查(該排程生產完，排程單將保留)。 (RMK00717) . 【美加訂單生產注意事項-CG1】中央段副操每顆銲道出Pot時觀察銲道同時，確認Beaver Tail與鋼板接觸之Guide Roll羊毛氈狀況，並適時添加潤滑油(避免乾掉)。 (RMK00717) | 訂單:2511EFE003/001 CG2 <生產備註> 事項如下 . 【板形】 FLATNESS 板形≦12 I-UNIT（≦0.7％） (RMK-E_CHIN) . 鍍鋅表面不可有鋅痕、壓痕、凹陷、及刮傷 、應變痕等。 (RMK00054) . 鍍層 AZ150 (含) 以上 , 鋅花等級 C~E 目標D，避免鋅花晶界明顯後續造成烤漆點狀未塗漆。 (RMK00565) . 【美加訂單生產注意事項-CG2】1.使用SUB-NOZZLE (RMK00717) | 訂單:2511EFE003/001 CC1 <生產備註> 事項如下 . 【板形】 FLATNESS 板形≦12 I-UNIT（≦0.7％） (RMK-E_CHIN) . 正面面漆(20U)及正面總膜厚(25U)要求管制90%以上之膜厚,未達標準降級. (RMK00054) . 若背面面漆(20U)及背面總膜厚(25U)時要求管制90%以上之膜厚,未達標準降級 (RMK00054) . 面漆=18U(90%)~請購基準22U(110%),標準板總膜厚=5+20U(100%面漆). (RMK00054) . 30CM*全寬*留1塊給LAB及1塊給塗料商, (RMK00054) . 【美加訂單生產注意事項-CCP】1.請烤漆入口依照正背面漆鋼捲投向規定進行鋼捲投入。 (RMK00717) . 【美加訂單生產注意事項-CCP】2.烤漆入口依照鋼捲投向規定進行鋼捲投入。(CR1/CG1 CR2/CG2-->正向入料。CR1/CG2 CR2/CG1-->反向入料) (RMK00717) . 【美加訂單生產注意事項-CCP】3.此訂單背面漆一律採Nature塗裝，塗裝黏度設定40秒以上 (RMK00717) | 訂單:2511EFE003/001 CC2 <生產備註> 事項如下 . 【板形】 FLATNESS 板形≦12 I-UNIT（≦0.7％） (RMK-E_CHIN) . 正面面漆(20U)及正面總膜厚(25U)要求管制90%以上之膜厚,未達標準降級. (RMK00054) . 若背面面漆(20U)及背面總膜厚(25U)時要求管制90%以上之膜厚,未達標準降級 (RMK00054) . 面漆=18U(90%)~請購基準22U(110%),標準板總膜厚=5+20U(100%面漆). (RMK00054) . 30CM*全寬*留1塊給LAB及1塊給塗料商, (RMK00054) . 【美加訂單生產注意事項-CCP】1.請烤漆入口依照正背面漆鋼捲投向規定進行鋼捲投入。 (RMK00717) . 【美加訂單生產注意事項-CCP】2.烤漆入口依照鋼捲投向規定進行鋼捲投入。(CR1/CG1 CR2/CG2-->正向入料。CR1/CG2 CR2/CG1-->反向入料) (RMK00717) . 【美加訂單生產注意事項-CCP】3.此訂單背面漆一律採Nature塗裝，塗裝黏度設定40秒以上 (RMK00717) | 訂單:2511EFE003/001 RCL 無 <生產備註> 事項 | 訂單:2511EFE003/001 CCPK 無 <生產備註> 事項 | 訂單:2511EFE003/001 CGQC <品檢備註> 事項如下 . 【板形】 FLATNESS 板形≦12 I-UNIT（≦0.7％） (RMK-E_CHIN) . 鍍層 AZ150 (含) 以上 , 鋅花等級 C~E 目標D，避免鋅花晶界明顯後續造成烤漆點狀未塗漆。 (RMK00565) | 訂單:2511EFE003/001 CCQC <品檢備註> 事項如下 . 【板形】 FLATNESS 板形≦12 I-UNIT（≦0.7％） (RMK-E_CHIN) | 訂單:2511EFE003/001 TOL 無 <生產備註> 事項 | 【板形】 FLATNESS 板形≦12 I-UNIT（≦0.7％）^^/CG1/CG2/CC1/CC2/CGQC/CCQC/^^ <<.E_CHIN 2025/10/13 10:39.>> | 訂單 2511EFE003/001 修改記錄如下: 20250925 11:29:24 (25010) 退火碼: >> H2, 用途碼: >> COG003, 背面標示: >> S000, 訂單背面顏色(五碼): >> BW3HY, 背面漆膜厚: >> 12.5, 背面漆塗漆型式幾塗幾烤: >> 2, 鉻酸鹽: >> Z, 訂單厚度: >> 0.0194, 訂單重: >> 80, 重量容許率(下限): >> 10, 重量容許率(上限): >> 10, 訂單寬度: >> 42.75, 鍍製方式: >> AC, 鋼捲內徑: >> 508, 鋼捲下限重: >> 4, 鋼捲上限重: >> 5.5, 壓花條件碼: >> -, 表面花紋: >> R, 綠色識別碼: >> -, 印刷輥號: >> -, 產品代碼: >> PPGL, 皮膜碼: >> -, 單位別: >> I, 油品種類: >> Z, 塗油量: >> Z, 包裝代碼: >> P7 , 保護膜碼: >> -, 客戶試片取樣型式: >> -, 調質碼: >> S, 套筒碼: >> P , 規格: >> A792SSGR80, 製造標準: >> ASTM, 表面處理劑種類: >> Z, 表面處理劑塗佈量: >> Z, 伸長率測試: >> N, 硬度測試碼: >> N, 抗拉強度測試: >> N, 降伏強度測試: >> N, 厚度變異: >> 0, 訂單正面顏色(五碼): >> SYS3Z, 正面漆膜厚: >> 25, 正面漆塗漆型式幾塗幾烤: >> 2, 修邊碼: >> Y, 重量碼: >> AW, 鋼捲捲向: >> O, 鍍層碼: >> AZ50, | F:保證1/2 ASTM 厚度公差
PPGL | 2511EFE003/002 |  | 1. 製造標準為MS、ASTM或銷新加坡之訂單，若無技術指定優先用料，請優先使用國內料，勿使用ANFEN (OFP00406)-{.不符.} | 1. 製造標準為MS、ASTM或銷新加坡之訂單，若無技術指定優先用料，請優先使用國內料，勿使用ANFEN (OFP00406)-{.不符.} 2. ※超耐候一系列用途要確認是否有英制公差需求，有英制公差需求時選配碼用ON027※ (OFP00680)-{.不符.} 3. 此經銷商有簽訂1/2厚度公差保證(無厚度變異),請調整冷軋與鍍鋅厚度公差管制範圍. 保證 ASTM 厚度公差 (OFP00180)-{.不符.} | 訂單:2511EFE003/002 CPL <生產備註> 事項如下 . 除HGI/ HGL 訂單邊緣不噴油. 其餘皆側緣噴油 (RMK00285) . 【美加訂單生產注意事項-CPL】1.客戶美加地區訂單實施修邊刀最大使用顆數上限(20顆) (RMK00717) . 【美加訂單生產注意事項-CPL】2.排程備註:注意修邊品質與毛邊 (RMK00717) . 【美加訂單生產注意事項-CPL】3.去毛邊輥的管制：兩側壓力均設定1.0 kg/cm2 (RMK00717) | 訂單:2511EFE003/002 CR1 <生產備註> 事項如下 . 【美加訂單生產注意事項-CR】1.兩側各加開一個spot cooling增加冷卻效果。 (RMK00717) . 【美加訂單生產注意事項-CR】2.發生毛邊時，請降速生產減輕毛邊程度，暫留討論後再處置。 (RMK00717) | 訂單:2511EFE003/002 CR2 <生產備註> 事項如下 . 【美加訂單生產注意事項-CR】1.兩側各加開一個spot cooling增加冷卻效果。 (RMK00717) . 【美加訂單生產注意事項-CR】2.發生毛邊時，請降速生產減輕毛邊程度，暫留討論後再處置。 (RMK00717) | 訂單:2511EFE003/002 CG1 <生產備註> 事項如下 . 【板形】 FLATNESS 板形≦12 I-UNIT（≦0.7％） (RMK-E_CHIN) . 鍍鋅表面不可有鋅痕、壓痕、凹陷、及刮傷 、應變痕等。 (RMK00054) . 鍍層 AZ150 (含) 以上 , 鋅花等級 C~E 目標D，避免鋅花晶界明顯後續造成烤漆點狀未塗漆。 (RMK00565) . 【美加訂單生產注意事項-CG1】副操確認完回控制室後，於生產排程鋼號旁簽名紀錄，以利後續追查(該排程生產完，排程單將保留)。 (RMK00717) . 【美加訂單生產注意事項-CG1】中央段副操每顆銲道出Pot時觀察銲道同時，確認Beaver Tail與鋼板接觸之Guide Roll羊毛氈狀況，並適時添加潤滑油(避免乾掉)。 (RMK00717) | 訂單:2511EFE003/002 CG2 <生產備註> 事項如下 . 【板形】 FLATNESS 板形≦12 I-UNIT（≦0.7％） (RMK-E_CHIN) . 鍍鋅表面不可有鋅痕、壓痕、凹陷、及刮傷 、應變痕等。 (RMK00054) . 鍍層 AZ150 (含) 以上 , 鋅花等級 C~E 目標D，避免鋅花晶界明顯後續造成烤漆點狀未塗漆。 (RMK00565) . 【美加訂單生產注意事項-CG2】1.使用SUB-NOZZLE (RMK00717) | 訂單:2511EFE003/002 CC1 <生產備註> 事項如下 . 【板形】 FLATNESS 板形≦12 I-UNIT（≦0.7％） (RMK-E_CHIN) . 正面面漆(20U)及正面總膜厚(25U)要求管制90%以上之膜厚,未達標準降級. (RMK00054) . 若背面面漆(20U)及背面總膜厚(25U)時要求管制90%以上之膜厚,未達標準降級 (RMK00054) . 面漆=18U(90%)~請購基準22U(110%),標準板總膜厚=5+20U(100%面漆). (RMK00054) . 30CM*全寬*留1塊給LAB及1塊給塗料商, (RMK00054) . 【美加訂單生產注意事項-CCP】1.請烤漆入口依照正背面漆鋼捲投向規定進行鋼捲投入。 (RMK00717) . 【美加訂單生產注意事項-CCP】2.烤漆入口依照鋼捲投向規定進行鋼捲投入。(CR1/CG1 CR2/CG2-->正向入料。CR1/CG2 CR2/CG1-->反向入料) (RMK00717) . 【美加訂單生產注意事項-CCP】3.此訂單背面漆一律採Nature塗裝，塗裝黏度設定40秒以上 (RMK00717) | 訂單:2511EFE003/002 CC2 <生產備註> 事項如下 . 【板形】 FLATNESS 板形≦12 I-UNIT（≦0.7％） (RMK-E_CHIN) . 正面面漆(20U)及正面總膜厚(25U)要求管制90%以上之膜厚,未達標準降級. (RMK00054) . 若背面面漆(20U)及背面總膜厚(25U)時要求管制90%以上之膜厚,未達標準降級 (RMK00054) . 面漆=18U(90%)~請購基準22U(110%),標準板總膜厚=5+20U(100%面漆). (RMK00054) . 30CM*全寬*留1塊給LAB及1塊給塗料商, (RMK00054) . 【美加訂單生產注意事項-CCP】1.請烤漆入口依照正背面漆鋼捲投向規定進行鋼捲投入。 (RMK00717) . 【美加訂單生產注意事項-CCP】2.烤漆入口依照鋼捲投向規定進行鋼捲投入。(CR1/CG1 CR2/CG2-->正向入料。CR1/CG2 CR2/CG1-->反向入料) (RMK00717) . 【美加訂單生產注意事項-CCP】3.此訂單背面漆一律採Nature塗裝，塗裝黏度設定40秒以上 (RMK00717) | 訂單:2511EFE003/002 RCL 無 <生產備註> 事項 | 訂單:2511EFE003/002 CCPK 無 <生產備註> 事項 | 訂單:2511EFE003/002 CGQC <品檢備註> 事項如下 . 【板形】 FLATNESS 板形≦12 I-UNIT（≦0.7％） (RMK-E_CHIN) . 鍍層 AZ150 (含) 以上 , 鋅花等級 C~E 目標D，避免鋅花晶界明顯後續造成烤漆點狀未塗漆。 (RMK00565) | 訂單:2511EFE003/002 CCQC <品檢備註> 事項如下 . 【板形】 FLATNESS 板形≦12 I-UNIT（≦0.7％） (RMK-E_CHIN) | 訂單:2511EFE003/002 TOL 無 <生產備註> 事項 | 【板形】 FLATNESS 板形≦12 I-UNIT（≦0.7％）^^/CG1/CG2/CC1/CC2/CGQC/CCQC/^^ <<.E_CHIN 2025/10/13 10:40.>> | 訂單 2511EFE003/002 修改記錄如下: 20250925 11:29:54 (25010) 退火碼: >> H2, 用途碼: >> COG003, 背面標示: >> S000, 訂單背面顏色(五碼): >> BW31Y, 背面漆膜厚: >> 12.5, 背面漆塗漆型式幾塗幾烤: >> 2, 鉻酸鹽: >> Z, 訂單厚度: >> 0.0194, 訂單重: >> 100, 重量容許率(下限): >> 10, 重量容許率(上限): >> 10, 訂單寬度: >> 42.75, 鍍製方式: >> AC, 鋼捲內徑: >> 508, 鋼捲下限重: >> 4, 鋼捲上限重: >> 5.5, 壓花條件碼: >> -, 表面花紋: >> R, 綠色識別碼: >> -, 印刷輥號: >> -, 產品代碼: >> PPGL, 皮膜碼: >> -, 單位別: >> I, 油品種類: >> Z, 塗油量: >> Z, 包裝代碼: >> P7 , 保護膜碼: >> -, 客戶試片取樣型式: >> -, 調質碼: >> S, 套筒碼: >> P , 規格: >> A792SSGR80, 製造標準: >> ASTM, 表面處理劑種類: >> Z, 表面處理劑塗佈量: >> Z, 伸長率測試: >> N, 硬度測試碼: >> N, 抗拉強度測試: >> N, 降伏強度測試: >> N, 厚度變異: >> 0, 訂單正面顏色(五碼): >> SYH7V, 正面漆膜厚: >> 25, 正面漆塗漆型式幾塗幾烤: >> 2, 修邊碼: >> Y, 重量碼: >> AW, 鋼捲捲向: >> O, 鍍層碼: >> AZ50, | F:保證1/2 ASTM 厚度公差
PPGL | 2511EFE003/003 |  | 1. 製造標準為MS、ASTM或銷新加坡之訂單，若無技術指定優先用料，請優先使用國內料，勿使用ANFEN (OFP00406)-{.不符.} | 1. 製造標準為MS、ASTM或銷新加坡之訂單，若無技術指定優先用料，請優先使用國內料，勿使用ANFEN (OFP00406)-{.不符.} 2. ※超耐候一系列用途要確認是否有英制公差需求，有英制公差需求時選配碼用ON027※ (OFP00680)-{.不符.} 3. 此經銷商有簽訂1/2厚度公差保證(無厚度變異),請調整冷軋與鍍鋅厚度公差管制範圍. 保證 ASTM 厚度公差 (OFP00180)-{.不符.} | 訂單:2511EFE003/003 CPL <生產備註> 事項如下 . 除HGI/ HGL 訂單邊緣不噴油. 其餘皆側緣噴油 (RMK00285) . 【美加訂單生產注意事項-CPL】1.客戶美加地區訂單實施修邊刀最大使用顆數上限(20顆) (RMK00717) . 【美加訂單生產注意事項-CPL】2.排程備註:注意修邊品質與毛邊 (RMK00717) . 【美加訂單生產注意事項-CPL】3.去毛邊輥的管制：兩側壓力均設定1.0 kg/cm2 (RMK00717) | 訂單:2511EFE003/003 CR1 <生產備註> 事項如下 . 【美加訂單生產注意事項-CR】1.兩側各加開一個spot cooling增加冷卻效果。 (RMK00717) . 【美加訂單生產注意事項-CR】2.發生毛邊時，請降速生產減輕毛邊程度，暫留討論後再處置。 (RMK00717) | 訂單:2511EFE003/003 CR2 <生產備註> 事項如下 . 【美加訂單生產注意事項-CR】1.兩側各加開一個spot cooling增加冷卻效果。 (RMK00717) . 【美加訂單生產注意事項-CR】2.發生毛邊時，請降速生產減輕毛邊程度，暫留討論後再處置。 (RMK00717) | 訂單:2511EFE003/003 CG1 <生產備註> 事項如下 . 【板形】 FLATNESS 板形≦12 I-UNIT（≦0.7％） (RMK-E_CHIN) . 鍍鋅表面不可有鋅痕、壓痕、凹陷、及刮傷 、應變痕等。 (RMK00054) . 鍍層 AZ150 (含) 以上 , 鋅花等級 C~E 目標D，避免鋅花晶界明顯後續造成烤漆點狀未塗漆。 (RMK00565) . 【美加訂單生產注意事項-CG1】副操確認完回控制室後，於生產排程鋼號旁簽名紀錄，以利後續追查(該排程生產完，排程單將保留)。 (RMK00717) . 【美加訂單生產注意事項-CG1】中央段副操每顆銲道出Pot時觀察銲道同時，確認Beaver Tail與鋼板接觸之Guide Roll羊毛氈狀況，並適時添加潤滑油(避免乾掉)。 (RMK00717) | 訂單:2511EFE003/003 CG2 <生產備註> 事項如下 . 【板形】 FLATNESS 板形≦12 I-UNIT（≦0.7％） (RMK-E_CHIN) . 鍍鋅表面不可有鋅痕、壓痕、凹陷、及刮傷 、應變痕等。 (RMK00054) . 鍍層 AZ150 (含) 以上 , 鋅花等級 C~E 目標D，避免鋅花晶界明顯後續造成烤漆點狀未塗漆。 (RMK00565) . 【美加訂單生產注意事項-CG2】1.使用SUB-NOZZLE (RMK00717) | 訂單:2511EFE003/003 CC1 <生產備註> 事項如下 . 【板形】 FLATNESS 板形≦12 I-UNIT（≦0.7％） (RMK-E_CHIN) . 正面面漆(20U)及正面總膜厚(25U)要求管制90%以上之膜厚,未達標準降級. (RMK00054) . 若背面面漆(20U)及背面總膜厚(25U)時要求管制90%以上之膜厚,未達標準降級 (RMK00054) . 面漆=18U(90%)~請購基準22U(110%),標準板總膜厚=5+20U(100%面漆). (RMK00054) . 30CM*全寬*留1塊給LAB及1塊給塗料商, (RMK00054) . 【抽氣量】白色系在CC1生產時,FINISH抽氣量請設定250,如生產中發生色差b值異常升高,請股長再加大抽氣量因應 (RMK00560) . 【美加訂單生產注意事項-CCP】1.請烤漆入口依照正背面漆鋼捲投向規定進行鋼捲投入。 (RMK00717) . 【美加訂單生產注意事項-CCP】2.烤漆入口依照鋼捲投向規定進行鋼捲投入。(CR1/CG1 CR2/CG2-->正向入料。CR1/CG2 CR2/CG1-->反向入料) (RMK00717) . 【美加訂單生產注意事項-CCP】3.此訂單背面漆一律採Nature塗裝，塗裝黏度設定40秒以上 (RMK00717) | 訂單:2511EFE003/003 CC2 <生產備註> 事項如下 . 【板形】 FLATNESS 板形≦12 I-UNIT（≦0.7％） (RMK-E_CHIN) . 正面面漆(20U)及正面總膜厚(25U)要求管制90%以上之膜厚,未達標準降級. (RMK00054) . 若背面面漆(20U)及背面總膜厚(25U)時要求管制90%以上之膜厚,未達標準降級 (RMK00054) . 面漆=18U(90%)~請購基準22U(110%),標準板總膜厚=5+20U(100%面漆). (RMK00054) . 30CM*全寬*留1塊給LAB及1塊給塗料商, (RMK00054) . 【抽氣量】白色系在CC1生產時,FINISH抽氣量請設定250,如生產中發生色差b值異常升高,請股長再加大抽氣量因應 (RMK00560) . 【美加訂單生產注意事項-CCP】1.請烤漆入口依照正背面漆鋼捲投向規定進行鋼捲投入。 (RMK00717) . 【美加訂單生產注意事項-CCP】2.烤漆入口依照鋼捲投向規定進行鋼捲投入。(CR1/CG1 CR2/CG2-->正向入料。CR1/CG2 CR2/CG1-->反向入料) (RMK00717) . 【美加訂單生產注意事項-CCP】3.此訂單背面漆一律採Nature塗裝，塗裝黏度設定40秒以上 (RMK00717) | 訂單:2511EFE003/003 RCL 無 <生產備註> 事項 | 訂單:2511EFE003/003 CCPK 無 <生產備註> 事項 | 訂單:2511EFE003/003 CGQC <品檢備註> 事項如下 . 【板形】 FLATNESS 板形≦12 I-UNIT（≦0.7％） (RMK-E_CHIN) . 鍍層 AZ150 (含) 以上 , 鋅花等級 C~E 目標D，避免鋅花晶界明顯後續造成烤漆點狀未塗漆。 (RMK00565) | 訂單:2511EFE003/003 CCQC <品檢備註> 事項如下 . 【板形】 FLATNESS 板形≦12 I-UNIT（≦0.7％） (RMK-E_CHIN) | 訂單:2511EFE003/003 TOL 無 <生產備註> 事項 | 【板形】 FLATNESS 板形≦12 I-UNIT（≦0.7％）^^/CG1/CG2/CC1/CC2/CGQC/CCQC/^^ <<.E_CHIN 2025/10/13 10:40.>> | 訂單 2511EFE003/003 修改記錄如下: 20250925 11:30:42 (25010) 退火碼: >> H2, 用途碼: >> COG003, 背面標示: >> S000, 訂單背面顏色(五碼): >> BW3HY, 背面漆膜厚: >> 12.5, 背面漆塗漆型式幾塗幾烤: >> 2, 鉻酸鹽: >> Z, 訂單厚度: >> 0.0194, 訂單重: >> 40, 重量容許率(下限): >> 10, 重量容許率(上限): >> 10, 訂單寬度: >> 42.75, 鍍製方式: >> AC, 鋼捲內徑: >> 508, 鋼捲下限重: >> 4, 鋼捲上限重: >> 5.5, 壓花條件碼: >> -, 表面花紋: >> R, 綠色識別碼: >> -, 印刷輥號: >> -, 產品代碼: >> PPGL, 皮膜碼: >> -, 單位別: >> I, 油品種類: >> Z, 塗油量: >> Z, 包裝代碼: >> P7 , 保護膜碼: >> -, 客戶試片取樣型式: >> -, 調質碼: >> S, 套筒碼: >> P , 規格: >> A792SSGR80, 製造標準: >> ASTM, 表面處理劑種類: >> Z, 表面處理劑塗佈量: >> Z, 伸長率測試: >> N, 硬度測試碼: >> N, 抗拉強度測試: >> N, 降伏強度測試: >> N, 厚度變異: >> 0, 訂單正面顏色(五碼): >> SWG38, 正面漆膜厚: >> 25, 正面漆塗漆型式幾塗幾烤: >> 2, 修邊碼: >> Y, 重量碼: >> AW, 鋼捲捲向: >> O, 鍍層碼: >> AZ50, | F:保證1/2 ASTM 厚度公差
PPGL | 2511EFE003/004 |  | 1. 製造標準為MS、ASTM或銷新加坡之訂單，若無技術指定優先用料，請優先使用國內料，勿使用ANFEN (OFP00406)-{.不符.} | 1. 製造標準為MS、ASTM或銷新加坡之訂單，若無技術指定優先用料，請優先使用國內料，勿使用ANFEN (OFP00406)-{.不符.} 2. ※超耐候一系列用途要確認是否有英制公差需求，有英制公差需求時選配碼用ON027※ (OFP00680)-{.不符.} 3. 此經銷商有簽訂1/2厚度公差保證(無厚度變異),請調整冷軋與鍍鋅厚度公差管制範圍. 保證 ASTM 厚度公差 (OFP00180)-{.不符.} | 訂單:2511EFE003/004 CPL <生產備註> 事項如下 . 除HGI/ HGL 訂單邊緣不噴油. 其餘皆側緣噴油 (RMK00285) . 【美加訂單生產注意事項-CPL】1.客戶美加地區訂單實施修邊刀最大使用顆數上限(20顆) (RMK00717) . 【美加訂單生產注意事項-CPL】2.排程備註:注意修邊品質與毛邊 (RMK00717) . 【美加訂單生產注意事項-CPL】3.去毛邊輥的管制：兩側壓力均設定1.0 kg/cm2 (RMK00717) | 訂單:2511EFE003/004 CR1 <生產備註> 事項如下 . 【美加訂單生產注意事項-CR】1.兩側各加開一個spot cooling增加冷卻效果。 (RMK00717) . 【美加訂單生產注意事項-CR】2.發生毛邊時，請降速生產減輕毛邊程度，暫留討論後再處置。 (RMK00717) | 訂單:2511EFE003/004 CR2 <生產備註> 事項如下 . 【美加訂單生產注意事項-CR】1.兩側各加開一個spot cooling增加冷卻效果。 (RMK00717) . 【美加訂單生產注意事項-CR】2.發生毛邊時，請降速生產減輕毛邊程度，暫留討論後再處置。 (RMK00717) | 訂單:2511EFE003/004 CG1 <生產備註> 事項如下 . 【板形】 FLATNESS 板形≦12 I-UNIT（≦0.7％） (RMK-E_CHIN) . 鍍鋅表面不可有鋅痕、壓痕、凹陷、及刮傷 、應變痕等。 (RMK00054) . 鍍層 AZ150 (含) 以上 , 鋅花等級 C~E 目標D，避免鋅花晶界明顯後續造成烤漆點狀未塗漆。 (RMK00565) . 【美加訂單生產注意事項-CG1】副操確認完回控制室後，於生產排程鋼號旁簽名紀錄，以利後續追查(該排程生產完，排程單將保留)。 (RMK00717) . 【美加訂單生產注意事項-CG1】中央段副操每顆銲道出Pot時觀察銲道同時，確認Beaver Tail與鋼板接觸之Guide Roll羊毛氈狀況，並適時添加潤滑油(避免乾掉)。 (RMK00717) | 訂單:2511EFE003/004 CG2 <生產備註> 事項如下 . 【板形】 FLATNESS 板形≦12 I-UNIT（≦0.7％） (RMK-E_CHIN) . 鍍鋅表面不可有鋅痕、壓痕、凹陷、及刮傷 、應變痕等。 (RMK00054) . 鍍層 AZ150 (含) 以上 , 鋅花等級 C~E 目標D，避免鋅花晶界明顯後續造成烤漆點狀未塗漆。 (RMK00565) . 【美加訂單生產注意事項-CG2】1.使用SUB-NOZZLE (RMK00717) | 訂單:2511EFE003/004 CC1 <生產備註> 事項如下 . 【板形】 FLATNESS 板形≦12 I-UNIT（≦0.7％） (RMK-E_CHIN) . 正面面漆(20U)及正面總膜厚(25U)要求管制90%以上之膜厚,未達標準降級. (RMK00054) . 若背面面漆(20U)及背面總膜厚(25U)時要求管制90%以上之膜厚,未達標準降級 (RMK00054) . 面漆=18U(90%)~請購基準22U(110%),標準板總膜厚=5+20U(100%面漆). (RMK00054) . 30CM*全寬*留1塊給LAB及1塊給塗料商, (RMK00054) . 【美加訂單生產注意事項-CCP】1.請烤漆入口依照正背面漆鋼捲投向規定進行鋼捲投入。 (RMK00717) . 【美加訂單生產注意事項-CCP】2.烤漆入口依照鋼捲投向規定進行鋼捲投入。(CR1/CG1 CR2/CG2-->正向入料。CR1/CG2 CR2/CG1-->反向入料) (RMK00717) . 【美加訂單生產注意事項-CCP】3.此訂單背面漆一律採Nature塗裝，塗裝黏度設定40秒以上 (RMK00717) | 訂單:2511EFE003/004 CC2 <生產備註> 事項如下 . 【板形】 FLATNESS 板形≦12 I-UNIT（≦0.7％） (RMK-E_CHIN) . 正面面漆(20U)及正面總膜厚(25U)要求管制90%以上之膜厚,未達標準降級. (RMK00054) . 若背面面漆(20U)及背面總膜厚(25U)時要求管制90%以上之膜厚,未達標準降級 (RMK00054) . 面漆=18U(90%)~請購基準22U(110%),標準板總膜厚=5+20U(100%面漆). (RMK00054) . 30CM*全寬*留1塊給LAB及1塊給塗料商, (RMK00054) . 【美加訂單生產注意事項-CCP】1.請烤漆入口依照正背面漆鋼捲投向規定進行鋼捲投入。 (RMK00717) . 【美加訂單生產注意事項-CCP】2.烤漆入口依照鋼捲投向規定進行鋼捲投入。(CR1/CG1 CR2/CG2-->正向入料。CR1/CG2 CR2/CG1-->反向入料) (RMK00717) . 【美加訂單生產注意事項-CCP】3.此訂單背面漆一律採Nature塗裝，塗裝黏度設定40秒以上 (RMK00717) | 訂單:2511EFE003/004 RCL 無 <生產備註> 事項 | 訂單:2511EFE003/004 CCPK 無 <生產備註> 事項 | 訂單:2511EFE003/004 CGQC <品檢備註> 事項如下 . 【板形】 FLATNESS 板形≦12 I-UNIT（≦0.7％） (RMK-E_CHIN) . 鍍層 AZ150 (含) 以上 , 鋅花等級 C~E 目標D，避免鋅花晶界明顯後續造成烤漆點狀未塗漆。 (RMK00565) | 訂單:2511EFE003/004 CCQC <品檢備註> 事項如下 . 【板形】 FLATNESS 板形≦12 I-UNIT（≦0.7％） (RMK-E_CHIN) | 訂單:2511EFE003/004 TOL 無 <生產備註> 事項 | 【板形】 FLATNESS 板形≦12 I-UNIT（≦0.7％）^^/CG1/CG2/CC1/CC2/CGQC/CCQC/^^ <<.E_CHIN 2025/10/13 10:40.>> | 訂單 2511EFE003/004 修改記錄如下: 20250925 11:31:06 (25010) 退火碼: >> H2, 用途碼: >> COG003, 背面標示: >> S000, 訂單背面顏色(五碼): >> BW3HY, 背面漆膜厚: >> 12.5, 背面漆塗漆型式幾塗幾烤: >> 2, 鉻酸鹽: >> Z, 訂單厚度: >> 0.0194, 訂單重: >> 30, 重量容許率(下限): >> 10, 重量容許率(上限): >> 10, 訂單寬度: >> 42.75, 鍍製方式: >> AC, 鋼捲內徑: >> 508, 鋼捲下限重: >> 4, 鋼捲上限重: >> 5.5, 壓花條件碼: >> -, 表面花紋: >> R, 綠色識別碼: >> -, 印刷輥號: >> -, 產品代碼: >> PPGL, 皮膜碼: >> -, 單位別: >> I, 油品種類: >> Z, 塗油量: >> Z, 包裝代碼: >> P7 , 保護膜碼: >> -, 客戶試片取樣型式: >> -, 調質碼: >> S, 套筒碼: >> P , 規格: >> A792SSGR80, 製造標準: >> ASTM, 表面處理劑種類: >> Z, 表面處理劑塗佈量: >> Z, 伸長率測試: >> N, 硬度測試碼: >> N, 抗拉強度測試: >> N, 降伏強度測試: >> N, 厚度變異: >> 0, 訂單正面顏色(五碼): >> SBG7W, 正面漆膜厚: >> 25, 正面漆塗漆型式幾塗幾烤: >> 2, 修邊碼: >> Y, 重量碼: >> AW, 鋼捲捲向: >> O, 鍍層碼: >> AZ50, | F:保證1/2 ASTM 厚度公差
PPGL | 2511EFE004/001 |  | 1. 製造標準為MS、ASTM或銷新加坡之訂單，若無技術指定優先用料，請優先使用國內料，勿使用ANFEN (OFP00406)-{.不符.} | 1. 訂單若有厚度變異，冷軋厚度公差比照烤漆計算公式 , 但最小為 1/2 公差做設定 (OFP00254)-{.不符.} 2. "偏薄要求訂單" 鍍後厚度減 鍍後厚度下限需大於 0.02 MM,以免發生厚度不足狀況 (OFP00369)-{.不符.} 3. 製造標準為MS、ASTM或銷新加坡之訂單，若無技術指定優先用料，請優先使用國內料，勿使用ANFEN (OFP00406)-{.不符.} 4. 【提醒】！本單為直立式包裝，嚴禁鍍鋅或烤漆後以STAGGER捲取 (OFP00451)-{.不符.} 5. ※超耐候一系列用途要確認是否有英制公差需求，有英制公差需求時選配碼用ON027※ (OFP00680)-{.不符.} | 訂單:2511EFE004/001 CPL <生產備註> 事項如下 . 除HGI/ HGL 訂單邊緣不噴油. 其餘皆側緣噴油 (RMK00285) . 【美加訂單生產注意事項-CPL】1.客戶美加地區訂單實施修邊刀最大使用顆數上限(20顆) (RMK00717) . 【美加訂單生產注意事項-CPL】2.排程備註:注意修邊品質與毛邊 (RMK00717) . 【美加訂單生產注意事項-CPL】3.去毛邊輥的管制：兩側壓力均設定1.0 kg/cm2 (RMK00717) | 訂單:2511EFE004/001 CR1 <生產備註> 事項如下 . 【美加訂單生產注意事項-CR】1.兩側各加開一個spot cooling增加冷卻效果。 (RMK00717) . 【美加訂單生產注意事項-CR】2.發生毛邊時，請降速生產減輕毛邊程度，暫留討論後再處置。 (RMK00717) | 訂單:2511EFE004/001 CR2 <生產備註> 事項如下 . 【美加訂單生產注意事項-CR】1.兩側各加開一個spot cooling增加冷卻效果。 (RMK00717) . 【美加訂單生產注意事項-CR】2.發生毛邊時，請降速生產減輕毛邊程度，暫留討論後再處置。 (RMK00717) | 訂單:2511EFE004/001 CG1 <生產備註> 事項如下 . 鍍鋅表面不可有鋅痕、壓痕、凹陷、及刮傷 、應變痕等。 (RMK00054) . 鍍層 AZ150 (含) 以上 , 鋅花等級 C~E 目標D，避免鋅花晶界明顯後續造成烤漆點狀未塗漆。 (RMK00565) . 【美加訂單生產注意事項-CG1】副操確認完回控制室後，於生產排程鋼號旁簽名紀錄，以利後續追查(該排程生產完，排程單將保留)。 (RMK00717) . 【美加訂單生產注意事項-CG1】中央段副操每顆銲道出Pot時觀察銲道同時，確認Beaver Tail與鋼板接觸之Guide Roll羊毛氈狀況，並適時添加潤滑油(避免乾掉)。 (RMK00717) | 訂單:2511EFE004/001 CG2 <生產備註> 事項如下 . 鍍鋅表面不可有鋅痕、壓痕、凹陷、及刮傷 、應變痕等。 (RMK00054) . 鍍層 AZ150 (含) 以上 , 鋅花等級 C~E 目標D，避免鋅花晶界明顯後續造成烤漆點狀未塗漆。 (RMK00565) . 【美加訂單生產注意事項-CG2】1.使用SUB-NOZZLE (RMK00717) | 訂單:2511EFE004/001 CC1 <生產備註> 事項如下 . 正面面漆(20U)及正面總膜厚(25U)要求管制90%以上之膜厚,未達標準降級. (RMK00054) . 若背面面漆(20U)及背面總膜厚(25U)時要求管制90%以上之膜厚,未達標準降級 (RMK00054) . 面漆=18U(90%)~請購基準22U(110%),標準板總膜厚=5+20U(100%面漆). (RMK00054) . 30CM*全寬*留1塊給LAB及1塊給塗料商, (RMK00054) . 【捲取】注意！本單為直立式包裝。禁用STAGGER捲取送包裝！送RCL重處理例外。 (RMK00512) . 【美加訂單生產注意事項-CCP】1.請烤漆入口依照正背面漆鋼捲投向規定進行鋼捲投入。 (RMK00717) . 【美加訂單生產注意事項-CCP】2.烤漆入口依照鋼捲投向規定進行鋼捲投入。(CR1/CG1 CR2/CG2-->正向入料。CR1/CG2 CR2/CG1-->反向入料) (RMK00717) . 【美加訂單生產注意事項-CCP】3.此訂單背面漆一律採Nature塗裝，塗裝黏度設定40秒以上 (RMK00717) | 訂單:2511EFE004/001 CC2 <生產備註> 事項如下 . 正面面漆(20U)及正面總膜厚(25U)要求管制90%以上之膜厚,未達標準降級. (RMK00054) . 若背面面漆(20U)及背面總膜厚(25U)時要求管制90%以上之膜厚,未達標準降級 (RMK00054) . 面漆=18U(90%)~請購基準22U(110%),標準板總膜厚=5+20U(100%面漆). (RMK00054) . 30CM*全寬*留1塊給LAB及1塊給塗料商, (RMK00054) . 【捲取】注意！本單為直立式包裝。禁用STAGGER捲取送包裝！送RCL重處理例外。 (RMK00512) . 【美加訂單生產注意事項-CCP】1.請烤漆入口依照正背面漆鋼捲投向規定進行鋼捲投入。 (RMK00717) . 【美加訂單生產注意事項-CCP】2.烤漆入口依照鋼捲投向規定進行鋼捲投入。(CR1/CG1 CR2/CG2-->正向入料。CR1/CG2 CR2/CG1-->反向入料) (RMK00717) . 【美加訂單生產注意事項-CCP】3.此訂單背面漆一律採Nature塗裝，塗裝黏度設定40秒以上 (RMK00717) | 訂單:2511EFE004/001 RCL <生產備註> 事項如下 . 【捲取】注意！本單為直立式包裝。禁用STAGGER捲取送包裝！送RCL重處理例外。 (RMK00512) | 訂單:2511EFE004/001 CCPK 無 <生產備註> 事項 | 訂單:2511EFE004/001 CGQC <品檢備註> 事項如下 . 鍍層 AZ150 (含) 以上 , 鋅花等級 C~E 目標D，避免鋅花晶界明顯後續造成烤漆點狀未塗漆。 (RMK00565) | 訂單:2511EFE004/001 CCQC <品檢備註> 事項如下 . 【捲取】注意！本單為直立式包裝。禁用STAGGER捲取送包裝！送RCL重處理例外。 (RMK00512) | 訂單:2511EFE004/001 TOL 無 <生產備註> 事項 |  | 訂單 2511EFE004/001 修改記錄如下: 20251015 14:16:08 (25008) 退火碼: >> H2, 用途碼: >> COG003, 背面標示: >> S000, 訂單背面顏色(五碼): >> BW4CY, 背面漆膜厚: >> 12.5, 背面漆塗漆型式幾塗幾烤: >> 2, 鉻酸鹽: >> Z, 訂單厚度: >> 0.019, 訂單重: >> 40, 重量容許率(下限): >> 10, 重量容許率(上限): >> 10, 訂單寬度: >> 43, 鍍製方式: >> AC, 鋼捲內徑: >> 508, 鋼捲下限重: >> 2.73, 鋼捲上限重: >> 4.54, 壓花條件碼: >> -, 表面花紋: >> R, 綠色識別碼: >> -, 印刷輥號: >> -, 產品代碼: >> PPGL, 皮膜碼: >> -, 單位別: >> I, 油品種類: >> Z, 塗油量: >> Z, 包裝代碼: >> E0 , 保護膜碼: >> -, 客戶試片取樣型式: >> -, 調質碼: >> S, 套筒碼: >> P , 規格: >> A792SSGR80, 製造標準: >> ASTM, 表面處理劑種類: >> Z, 表面處理劑塗佈量: >> Z, 伸長率測試: >> N, 硬度測試碼: >> N, 抗拉強度測試: >> N, 降伏強度測試: >> N, 厚度變異: >> -1.5, 訂單正面顏色(五碼): >> SBG47, 正面漆膜厚: >> 25, 正面漆塗漆型式幾塗幾烤: >> 2, 修邊碼: >> Y, 重量碼: >> AW, 鋼捲捲向: >> I, 鍍層碼: >> AZ50, | H:厚度偏薄
PPGL | 2511EFE005/001 | 1. MS訂單請確認是否要秀雙面鍍層量 (OFP00268)-{.不符.} 2. 因鋼套桶因縫接處容易對鋼捲產生轉印，所以請確認客戶是否知悉轉印風險 (OFP00312)-{.不符.} 3. 提醒！MS 對 BASE METAL THICKNESS 與搭配的鍍層量有用途限制。參閱 MS TABLE C.1. (OFP00517)-{.不符.} 4. ★★MS 訂單需確認認證範圍+實際光澤範圍與審單系統一樣否★★ (OFP00614)-{.不符.} | 1. 製造標準為MS、ASTM或銷新加坡之訂單，若無技術指定優先用料，請優先使用國內料，勿使用ANFEN (OFP00406)-{.不符.} | 1. MS訂單請確認是否要秀雙面鍍層量 (OFP00268)-{.不符.} 2. 因鋼套桶因縫接處容易對鋼捲產生轉印，所以請確認客戶是否知悉轉印風險 (OFP00312)-{.不符.} 3. 製造標準為MS、ASTM或銷新加坡之訂單，若無技術指定優先用料，請優先使用國內料，勿使用ANFEN (OFP00406)-{.不符.} 4. 【提醒】！本單為直立式包裝，嚴禁鍍鋅或烤漆後以STAGGER捲取 (OFP00451)-{.不符.} 5. 提醒！MS 對 BASE METAL THICKNESS 與搭配的鍍層量有用途限制。參閱 MS TABLE C.1. (OFP00517)-{.不符.} 6. ★★MS 訂單需確認認證範圍+實際光澤範圍與審單系統一樣否★★ (OFP00614)-{.不符.} | 訂單:2511EFE005/001 CPL <生產備註> 事項如下 . 除HGI/ HGL 訂單邊緣不噴油. 其餘皆側緣噴油 (RMK00285) | 訂單:2511EFE005/001 CR1 <生產備註> 事項如下 . 完軋寬度超出管制值上限≦2mm時,冷軋繼續生產並填寫品質異常通報單給鍍鋅線,以便調整張力與板溫 (RMK00278) | 訂單:2511EFE005/001 CR2 <生產備註> 事項如下 . 完軋寬度超出管制值上限≦2mm時,冷軋繼續生產並填寫品質異常通報單給鍍鋅線,以便調整張力與板溫 (RMK00278) | 訂單:2511EFE005/001 CG1 <生產備註> 事項如下 . 板形：依TSD鍍鋅板形規格要求。 (RMK00551) . 鍍鋅板面品質要求：鍍鋅表面不可有鋅痕,妊娠紋,壓痕,凹陷及刮痕等(同PCM產品之外觀要求)。 (RMK00551) | 訂單:2511EFE005/001 CG2 <生產備註> 事項如下 . 板形：依TSD鍍鋅板形規格要求。 (RMK00551) . 鍍鋅板面品質要求：鍍鋅表面不可有鋅痕,妊娠紋,壓痕,凹陷及刮痕等(同PCM產品之外觀要求)。 (RMK00551) | 訂單:2511EFE005/001 CC1 <生產備註> 事項如下 . 【特別版 1E6172】本單共40噸若"特別版 1E6172"數量不足可混入一般1E6172直至生產完畢！ (RMK-E_CHIN) . 【特別版 1E6172】特別版 1E6172 請勿投入本單之外的印刷產品使用！ (RMK-E_CHIN) . 【特別版 1E6172】本批特調 1E6172 殘漆退回 KP重新調整光澤。若塗料完全使用完畢本備註可忽略！ (RMK-E_CHIN) . 【★品檢注意★】為符合馬來西亞規範！產品光澤管制 16～21放行 (RMK-E_CHIN) . 【★塗裝室注意★】為符合馬來西亞規範請使用有特殊標記或註記的"1E6172"（光澤不一樣） (RMK-E_CHIN) . 【捲取】注意！本單為直立式包裝。禁用STAGGER捲取送包裝！送RCL重處理例外。 (RMK00512) . 1. 1Pass生產 (RMK00551) . 2.線速: 60mpm 印刷輥號: F44-C1300 (RMK00551) . 3.Base 2輥R塗裝，濾心50μ，Thinner No.2B，粘度50±10”，PMT設定為232℃。 (RMK00551) . 4. Printer Head 2 印刷深柚木紋圖案 (NBT78S)。 (RMK00551) . 5.Printer Head 4 塗裝1E6172，PMT設定為232℃。 (RMK00551) . 6. 1E6172 Clear有含骨材，塗裝黏度：先以原液塗裝視塗裝板面狀況作調整。 (RMK00551) . 7.Clear稀釋Thinner為No.2B，濾心125μ。 (RMK00551) | 訂單:2511EFE005/001 CC2 <生產備註> 事項如下 . 【特別版 1E6172】本單共40噸若"特別版 1E6172"數量不足可混入一般1E6172直至生產完畢！ (RMK-E_CHIN) . 【特別版 1E6172】特別版 1E6172 請勿投入本單之外的印刷產品使用！ (RMK-E_CHIN) . 【特別版 1E6172】本批特調 1E6172 殘漆退回 KP重新調整光澤。若塗料完全使用完畢本備註可忽略！ (RMK-E_CHIN) . 【★品檢注意★】為符合馬來西亞規範！產品光澤管制 16～21放行 (RMK-E_CHIN) . 【★塗裝室注意★】為符合馬來西亞規範請使用有特殊標記或註記的"1E6172"（光澤不一樣） (RMK-E_CHIN) . 【捲取】注意！本單為直立式包裝。禁用STAGGER捲取送包裝！送RCL重處理例外。 (RMK00512) . 1. 1Pass生產 (RMK00551) . 2.線速: 60mpm 印刷輥號: F44-C1300 (RMK00551) . 3.Base 2輥R塗裝，濾心50μ，Thinner No.2B，粘度50±10”，PMT設定為232℃。 (RMK00551) . 4. Printer Head 2 印刷深柚木紋圖案 (NBT78S)。 (RMK00551) . 5.Printer Head 4 塗裝1E6172，PMT設定為232℃。 (RMK00551) . 6. 1E6172 Clear有含骨材，塗裝黏度：先以原液塗裝視塗裝板面狀況作調整。 (RMK00551) . 7.Clear稀釋Thinner為No.2B，濾心125μ。 (RMK00551) | 訂單:2511EFE005/001 RCL <生產備註> 事項如下 . 【捲取】注意！本單為直立式包裝。禁用STAGGER捲取送包裝！送RCL重處理例外。 (RMK00512) | 訂單:2511EFE005/001 CCPK 無 <生產備註> 事項 | 訂單:2511EFE005/001 CGQC <品檢備註> 事項如下 . 板形：依TSD鍍鋅板形規格要求。 (RMK00551) . 鍍鋅板面品質要求：鍍鋅表面不可有鋅痕,妊娠紋,壓痕,凹陷及刮痕等(同PCM產品之外觀要求)。 (RMK00551) | 訂單:2511EFE005/001 CCQC <品檢備註> 事項如下 . 【特別版 1E6172】本單共40噸若"特別版 1E6172"數量不足可混入一般1E6172直至生產完畢！ (RMK-E_CHIN) . 【特別版 1E6172】特別版 1E6172 請勿投入本單之外的印刷產品使用！ (RMK-E_CHIN) . 【特別版 1E6172】本批特調 1E6172 殘漆退回 KP重新調整光澤。若塗料完全使用完畢本備註可忽略！ (RMK-E_CHIN) . 【★品檢注意★】為符合馬來西亞規範！產品光澤管制 16～21放行 (RMK-E_CHIN) . 【★塗裝室注意★】為符合馬來西亞規範請使用有特殊標記或註記的"1E6172"（光澤不一樣） (RMK-E_CHIN) . 【捲取】注意！本單為直立式包裝。禁用STAGGER捲取送包裝！送RCL重處理例外。 (RMK00512) . 1. 1Pass生產 (RMK00551) . 2.線速: 60mpm 印刷輥號: F44-C1300 (RMK00551) . 3.Base 2輥R塗裝，濾心50μ，Thinner No.2B，粘度50±10”，PMT設定為232℃。 (RMK00551) . 4. Printer Head 2 印刷深柚木紋圖案 (NBT78S)。 (RMK00551) . 5.Printer Head 4 塗裝1E6172，PMT設定為232℃。 (RMK00551) . 6. 1E6172 Clear有含骨材，塗裝黏度：先以原液塗裝視塗裝板面狀況作調整。 (RMK00551) . 7.Clear稀釋Thinner為No.2B，濾心125μ。 (RMK00551) | 訂單:2511EFE005/001 TOL 無 <生產備註> 事項 | 【★塗裝室注意★】為符合馬來西亞規範請使用有特殊標記或註記的"1E6172"（光澤不一樣）^^/CC1/CC2/CCQC/^^ <<.E_CHIN 2025/10/29 14:41.>> 【★品檢注意★】為符合馬來西亞規範！產品光澤管制 16～21放行^^/CC1/CC2/CCQC/^^ <<.E_CHIN 2025/10/29 14:42.>> 【特別版 1E6172】本批特調 1E6172 殘漆退回 KP重新調整光澤。若塗料完全使用完畢本備註可忽略！^^/CC1/CC2/CCQC/^^ <<.E_CHIN 2025/10/29 14:42.>> 【特別版 1E6172】特別版 1E6172 請勿投入本單之外的印刷產品使用！^^/CC1/CC2/CCQC/^^ <<.E_CHIN 2025/10/29 14:42.>> 【特別版 1E6172】本單共40噸若"特別版 1E6172"數量不足可混入一般1E6172直至生產完畢！^^/CC1/CC2/CCQC/^^ <<.E_CHIN 2025/10/29 14:43.>> | 訂單 2511EFE005/001 修改記錄如下: 20251016 13:27:07 (22021) 退火碼: >> S1, 用途碼: >> CIA014, 背面標示: >> S000, 訂單背面顏色(五碼): >> BW73X, 背面漆膜厚: >> 15, 背面漆塗漆型式幾塗幾烤: >> 2, 鉻酸鹽: >> Z, 訂單厚度: >> 0.4, 訂單重: >> 40, 重量容許率(下限): >> 10, 重量容許率(上限): >> 10, 訂單寬度: >> 914, 鍍製方式: >> BC, 鋼捲內徑: >> 508, 鋼捲下限重: >> 2.5, 鋼捲上限重: >> 5, 壓花條件碼: >> -, 表面花紋: >> R, 綠色識別碼: >> -, 印刷輥號: >> F44-C1300, 產品代碼: >> PPGL, 皮膜碼: >> -, 單位別: >> M, 油品種類: >> Z, 塗油量: >> Z, 包裝代碼: >> E0 , 保護膜碼: >> -, 客戶試片取樣型式: >> -, 調質碼: >> S, 套筒碼: >> P , 規格: >> G300, 製造標準: >> MS, 表面處理劑種類: >> Z, 表面處理劑塗佈量: >> Z, 伸長率測試: >> N, 硬度測試碼: >> N, 抗拉強度測試: >> N, 降伏強度測試: >> N, 訂單正面顏色(五碼): >> NBW78, 正面漆膜厚: >> NOM, 正面漆塗漆型式幾塗幾烤: >> 2, 修邊碼: >> Y, 重量碼: >> AW, 鋼捲捲向: >> O, 鍍層碼: >> AZ100, | *:
PPGL | 2511EFE007/001 | 1. MS訂單請確認是否要秀雙面鍍層量 (OFP00268)-{.不符.} 2. 提醒！MS 對 BASE METAL THICKNESS 與搭配的鍍層量有用途限制。參閱 MS TABLE C.1. (OFP00517)-{.不符.} 3. ★★MS 訂單需確認認證範圍+實際光澤範圍與審單系統一樣否★★ (OFP00614)-{.不符.} | 1. 製造標準為MS、ASTM或銷新加坡之訂單，若無技術指定優先用料，請優先使用國內料，勿使用ANFEN (OFP00406)-{.不符.} | 1. 訂單若有厚度變異，冷軋厚度公差比照烤漆計算公式 , 但最小為 1/2 公差做設定 (OFP00254)-{.不符.} 2. MS訂單請確認是否要秀雙面鍍層量 (OFP00268)-{.不符.} 3. "偏薄要求訂單" 鍍後厚度減 鍍後厚度下限需大於 0.02 MM,以免發生厚度不足狀況 (OFP00369)-{.不符.} 4. 製造標準為MS、ASTM或銷新加坡之訂單，若無技術指定優先用料，請優先使用國內料，勿使用ANFEN (OFP00406)-{.不符.} 5. 提醒！MS 對 BASE METAL THICKNESS 與搭配的鍍層量有用途限制。參閱 MS TABLE C.1. (OFP00517)-{.不符.} 6. ★★MS 訂單需確認認證範圍+實際光澤範圍與審單系統一樣否★★ (OFP00614)-{.不符.} 7. 用途別對應選配碼不符 (用途碼:COA041, 選配碼:- 不符)(OFP00030)-{.不符.} | 訂單:2511EFE007/001 CPL <生產備註> 事項如下 . 除HGI/ HGL 訂單邊緣不噴油. 其餘皆側緣噴油 (RMK00285) | 訂單:2511EFE007/001 CR1 無 <生產備註> 事項 | 訂單:2511EFE007/001 CR2 無 <生產備註> 事項 | 訂單:2511EFE007/001 CG1 無 <生產備註> 事項 | 訂單:2511EFE007/001 CG2 無 <生產備註> 事項 | 訂單:2511EFE007/001 CC1 <生產備註> 事項如下 . 【色差】因鮮白色系列遮蓋力不足，當膜厚變動時色差變異較大客戶同意，色差放行標準為：只管制當批與標準樣色差管制值≦1.5，不管制批差異。 (RMK-BS_WAN) . 【MS 規範訂單】請以MS規範測試方式作檢驗 (RMK-BS_WAN) . 1.因COA041 戶外冷凍庫板尚未列入放行標準。請烤漆及品檢遵循以下作為放行依據 (RMK00380) . 1.1.平坦度及鋼板外觀品質管制請參照CIA007-室內隔間之標準。 (RMK00380) . 1.2.物性請比照TDCC公告CCL放行標準即可 (RMK00380) . 1.3.色差沒特別規定的話請管制1.0以內 (RMK00380) . 【抽氣量】白色系在CC1生產時,FINISH抽氣量請設定250,如生產中發生色差b值異常升高,請股長再加大抽氣量因應 (RMK00560) | 訂單:2511EFE007/001 CC2 <生產備註> 事項如下 . 【色差】因鮮白色系列遮蓋力不足，當膜厚變動時色差變異較大客戶同意，色差放行標準為：只管制當批與標準樣色差管制值≦1.5，不管制批差異。 (RMK-BS_WAN) . 【MS 規範訂單】請以MS規範測試方式作檢驗 (RMK-BS_WAN) . 1.因COA041 戶外冷凍庫板尚未列入放行標準。請烤漆及品檢遵循以下作為放行依據 (RMK00380) . 1.1.平坦度及鋼板外觀品質管制請參照CIA007-室內隔間之標準。 (RMK00380) . 1.2.物性請比照TDCC公告CCL放行標準即可 (RMK00380) . 1.3.色差沒特別規定的話請管制1.0以內 (RMK00380) . 【抽氣量】白色系在CC1生產時,FINISH抽氣量請設定250,如生產中發生色差b值異常升高,請股長再加大抽氣量因應 (RMK00560) | 訂單:2511EFE007/001 RCL 無 <生產備註> 事項 | 訂單:2511EFE007/001 CCPK 無 <生產備註> 事項 | 訂單:2511EFE007/001 CGQC 無 <品檢備註> 事項 | 訂單:2511EFE007/001 CCQC <品檢備註> 事項如下 . 【色差】因鮮白色系列遮蓋力不足，當膜厚變動時色差變異較大客戶同意，色差放行標準為：只管制當批與標準樣色差管制值≦1.5，不管制批差異。 (RMK-BS_WAN) . 【MS 規範訂單】請以MS規範測試方式作檢驗 (RMK-BS_WAN) . 1.因COA041 戶外冷凍庫板尚未列入放行標準。請烤漆及品檢遵循以下作為放行依據 (RMK00380) . 1.1.平坦度及鋼板外觀品質管制請參照CIA007-室內隔間之標準。 (RMK00380) . 1.2.物性請比照TDCC公告CCL放行標準即可 (RMK00380) . 1.3.色差沒特別規定的話請管制1.0以內 (RMK00380) | 訂單:2511EFE007/001 TOL 無 <生產備註> 事項 | 【MS 規範訂單】請以MS規範測試方式作檢驗^^/CC1/CC2/CCQC/ <<.BS_WAN 2025/10/31 14:20.>> 【色差】因鮮白色系列遮蓋力不足，當膜厚變動時色差變異較大客戶同意，色差放行標準為：只管制當批與標準樣色差管制值≦1.5，不管制批差異。^^/CC1/CC2/CCQC/ <<.BS_WAN 2025/10/31 14:20.>> | 訂單 2511EFE007/001 修改記錄如下: 20251021 14:20:52 (22021) 退火碼: >> S1, 用途碼: >> COA041, 背面標示: >> S000, 訂單背面顏色(五碼): >> BW736, 背面漆膜厚: >> NOM, 背面漆塗漆型式幾塗幾烤: >> 1, 鉻酸鹽: >> Z, 訂單厚度: >> 0.51, 訂單重: >> 120, 重量容許率(下限): >> 10, 重量容許率(上限): >> 10, 訂單寬度: >> 1219, 鍍製方式: >> AC, 鋼捲內徑: >> 508, 鋼捲下限重: >> 2, 鋼捲上限重: >> 4, 壓花條件碼: >> -, 表面花紋: >> R, GL鋅花要求下限: >> -, GL鋅花要求上限: >> -, 綠色識別碼: >> -, 印刷輥號: >> -, 產品代碼: >> PPGL, 皮膜碼: >> -, 單位別: >> M, 油品種類: >> Z, 塗油量: >> Z, 包裝代碼: >> P7 , 保護膜碼: >> -, 客戶試片取樣型式: >> -, 調質碼: >> S, 套筒碼: >> P , 規格: >> G01, 製造標準: >> MS, 表面處理劑種類: >> Z, 表面處理劑塗佈量: >> Z, 伸長率測試: >> Y, 硬度測試碼: >> Y, 抗拉強度測試: >> Y, 降伏強度測試: >> Y, 厚度變異: >> -3.3, 訂單正面顏色(五碼): >> 7W338, 正面漆膜厚: >> 18, 正面漆塗漆型式幾塗幾烤: >> 2, 修邊碼: >> Y, 重量碼: >> AW, 鋼捲捲向: >> O, 鍍層碼: >> AZ100, | H:厚度偏薄
PPGL | 2511EFE009/001 |  |  |  | 訂單:2511EFE009/001 CPL <生產備註> 事項如下 . 除HGI/ HGL 訂單邊緣不噴油. 其餘皆側緣噴油 (RMK00285) | 訂單:2511EFE009/001 CR1 <生產備註> 事項如下 . 完軋寬度超出管制值上限≦2mm時,冷軋繼續生產並填寫品質異常通報單給鍍鋅線,以便調整張力與板溫 (RMK00278) | 訂單:2511EFE009/001 CR2 <生產備註> 事項如下 . 完軋寬度超出管制值上限≦2mm時,冷軋繼續生產並填寫品質異常通報單給鍍鋅線,以便調整張力與板溫 (RMK00278) | 訂單:2511EFE009/001 CG1 無 <生產備註> 事項 | 訂單:2511EFE009/001 CG2 無 <生產備註> 事項 | 訂單:2511EFE009/001 CC1 <生產備註> 事項如下 . 【色差】只管制當批與標準樣色差值DE≦1.5，不管制批差異 (RMK-E_CHIN) . 【色差】經銷商：YIEH CORPORATION LIMITED 只管制當批與標準樣色差值DE≦1.5，不管制批差異 (RMK00667) | 訂單:2511EFE009/001 CC2 <生產備註> 事項如下 . 【色差】只管制當批與標準樣色差值DE≦1.5，不管制批差異 (RMK-E_CHIN) . 【色差】經銷商：YIEH CORPORATION LIMITED 只管制當批與標準樣色差值DE≦1.5，不管制批差異 (RMK00667) | 訂單:2511EFE009/001 RCL 無 <生產備註> 事項 | 訂單:2511EFE009/001 CCPK 無 <生產備註> 事項 | 訂單:2511EFE009/001 CGQC 無 <品檢備註> 事項 | 訂單:2511EFE009/001 CCQC <品檢備註> 事項如下 . 【色差】經銷商：YIEH CORPORATION LIMITED 只管制當批與標準樣色差值DE≦1.5，不管制批差異 (RMK00667) | 訂單:2511EFE009/001 TOL 無 <生產備註> 事項 | 【色差】只管制當批與標準樣色差值DE≦1.5，不管制批差異^^/CC1/CC2/ <<.E_CHIN 2025/10/29 11:12.>> | 訂單 2511EFE009/001 修改記錄如下: 20251029 09:01:58 (22021) 退火碼: >> S1, 用途碼: >> COA001, 背面標示: >> C086, 訂單背面顏色(五碼): >> BYE56, 背面漆膜厚: >> NOM, 背面漆塗漆型式幾塗幾烤: >> 1, 鉻酸鹽: >> Z, 訂單厚度: >> 0.63, 訂單重: >> 20, 重量容許率(下限): >> 10, 重量容許率(上限): >> 10, 訂單寬度: >> 1000, 鍍製方式: >> AC, 鋼捲內徑: >> 508, 鋼捲下限重: >> 3, 鋼捲上限重: >> 4.5, 壓花條件碼: >> -, 表面花紋: >> R, 綠色識別碼: >> -, 印刷輥號: >> -, 產品代碼: >> PPGL, 皮膜碼: >> -, 單位別: >> M, 油品種類: >> Z, 塗油量: >> Z, 包裝代碼: >> M4 , 保護膜碼: >> -, 客戶試片取樣數量: >> 1, 客戶試片取樣型式: >> A4, 調質碼: >> S, 套筒碼: >> P , 規格: >> CGL400-10, 製造標準: >> SYSCO, 表面處理劑種類: >> Z, 表面處理劑塗佈量: >> Z, 伸長率測試: >> Y, 硬度測試碼: >> Y, 抗拉強度測試: >> Y, 降伏強度測試: >> Y, 訂單正面顏色(五碼): >> 5R580, 正面漆膜厚: >> 25, 正面漆塗漆型式幾塗幾烤: >> 2, 修邊碼: >> Y, 重量碼: >> AW, 鋼捲捲向: >> O, 鍍層碼: >> AZ150, | *: | [訂單訊息通知] 2025/10/29 11:03:47 AM 訂單訊息通知 (張芬芬 >> 通知 >> DongZe Wu, Winnie Chang, Emily Hong, XinYi Wu, Edwy Chin, YuLung Kung, B.S. Wan, Y.L. Liu, Julian Liu, Sony Su, YunTung Li) 訂單訊息 : 熱軋原鋼只能買到單重 19噸以下,也已經請業務取得客戶同意了 [訂單訊息通知] 2025/10/29 上午 11:21:54 *** (秦大維 >> 通知 >> DongZe Wu) 訊息 : 提醒！這個經銷＆客戶歷史訂單是下 440&490 。本單下400 請確認 [訂單訊息通知] 2025/10/29 11:25:36 AM 訂單訊息通知 (吳東澤 >> 通知 >> DongZe Wu, Winnie Chang, Emily Hong, XinYi Wu, Edwy Chin, YuLung Kung, B.S. Wan, Y.L. Liu, Julian Liu, Sony Su, YunTung Li) 訂單訊息 : 確定客戶要下400，因為先前使用440的料強度太強，這次改下400
PPGL | 2511EFE009/002 |  |  |  | 訂單:2511EFE009/002 CPL <生產備註> 事項如下 . 除HGI/ HGL 訂單邊緣不噴油. 其餘皆側緣噴油 (RMK00285) | 訂單:2511EFE009/002 CR1 <生產備註> 事項如下 . 完軋寬度超出管制值上限≦2mm時,冷軋繼續生產並填寫品質異常通報單給鍍鋅線,以便調整張力與板溫 (RMK00278) | 訂單:2511EFE009/002 CR2 <生產備註> 事項如下 . 完軋寬度超出管制值上限≦2mm時,冷軋繼續生產並填寫品質異常通報單給鍍鋅線,以便調整張力與板溫 (RMK00278) | 訂單:2511EFE009/002 CG1 無 <生產備註> 事項 | 訂單:2511EFE009/002 CG2 無 <生產備註> 事項 | 訂單:2511EFE009/002 CC1 無 <生產備註> 事項 | 訂單:2511EFE009/002 CC2 無 <生產備註> 事項 | 訂單:2511EFE009/002 RCL 無 <生產備註> 事項 | 訂單:2511EFE009/002 CCPK 無 <生產備註> 事項 | 訂單:2511EFE009/002 CGQC 無 <品檢備註> 事項 | 訂單:2511EFE009/002 CCQC 無 <品檢備註> 事項 | 訂單:2511EFE009/002 TOL 無 <生產備註> 事項 |  | 訂單 2511EFE009/002 修改記錄如下: 20251029 09:02:12 (22021) 退火碼: >> S1, 用途碼: >> COA001, 背面標示: >> C086, 訂單背面顏色(五碼): >> BWE76, 背面漆膜厚: >> NOM, 背面漆塗漆型式幾塗幾烤: >> 1, 鉻酸鹽: >> Z, 訂單厚度: >> 0.63, 訂單重: >> 20, 重量容許率(下限): >> 10, 重量容許率(上限): >> 10, 訂單寬度: >> 1000, 鍍製方式: >> AC, 鋼捲內徑: >> 508, 鋼捲下限重: >> 3, 鋼捲上限重: >> 4.5, 壓花條件碼: >> -, 表面花紋: >> R, 綠色識別碼: >> -, 印刷輥號: >> -, 產品代碼: >> PPGL, 皮膜碼: >> -, 單位別: >> M, 油品種類: >> Z, 塗油量: >> Z, 包裝代碼: >> M4 , 保護膜碼: >> -, 客戶試片取樣數量: >> 1, 客戶試片取樣型式: >> A4, 調質碼: >> S, 套筒碼: >> P , 規格: >> CGL400-10, 製造標準: >> SYSCO, 表面處理劑種類: >> Z, 表面處理劑塗佈量: >> Z, 伸長率測試: >> Y, 硬度測試碼: >> Y, 抗拉強度測試: >> Y, 降伏強度測試: >> Y, 厚度變異: >> 0, 訂單正面顏色(五碼): >> 5L790, 正面漆膜厚: >> 25, 正面漆塗漆型式幾塗幾烤: >> 2, 修邊碼: >> Y, 重量碼: >> AW, 鋼捲捲向: >> O, 鍍層碼: >> AZ150, | *: | [訂單訊息通知] 2025/10/29 11:03:48 AM 訂單訊息通知 (張芬芬 >> 通知 >> DongZe Wu, Winnie Chang, Emily Hong, XinYi Wu, Edwy Chin, YuLung Kung, B.S. Wan, Y.L. Liu, Julian Liu, Sony Su, YunTung Li) 訂單訊息 : 熱軋原鋼只能買到單重 19噸以下,也已經請業務取得客戶同意了 [訂單訊息通知] 2025/10/29 11:25:36 AM 訂單訊息通知 (吳東澤 >> 通知 >> DongZe Wu, Winnie Chang, Emily Hong, XinYi Wu, Edwy Chin, YuLung Kung, B.S. Wan, Y.L. Liu, Julian Liu, Sony Su, YunTung Li) 訂單訊息 : 確定客戶要下400，因為先前使用440的料強度太強，這次改下400
PPGL | 2511EFE009/003 |  |  |  | 訂單:2511EFE009/003 CPL <生產備註> 事項如下 . 除HGI/ HGL 訂單邊緣不噴油. 其餘皆側緣噴油 (RMK00285) | 訂單:2511EFE009/003 CR1 <生產備註> 事項如下 . 完軋寬度超出管制值上限≦2mm時,冷軋繼續生產並填寫品質異常通報單給鍍鋅線,以便調整張力與板溫 (RMK00278) | 訂單:2511EFE009/003 CR2 <生產備註> 事項如下 . 完軋寬度超出管制值上限≦2mm時,冷軋繼續生產並填寫品質異常通報單給鍍鋅線,以便調整張力與板溫 (RMK00278) | 訂單:2511EFE009/003 CG1 無 <生產備註> 事項 | 訂單:2511EFE009/003 CG2 無 <生產備註> 事項 | 訂單:2511EFE009/003 CC1 無 <生產備註> 事項 | 訂單:2511EFE009/003 CC2 無 <生產備註> 事項 | 訂單:2511EFE009/003 RCL 無 <生產備註> 事項 | 訂單:2511EFE009/003 CCPK 無 <生產備註> 事項 | 訂單:2511EFE009/003 CGQC 無 <品檢備註> 事項 | 訂單:2511EFE009/003 CCQC 無 <品檢備註> 事項 | 訂單:2511EFE009/003 TOL 無 <生產備註> 事項 |  | 訂單 2511EFE009/003 修改記錄如下: 20251029 09:02:31 (22021) 退火碼: >> S1, 用途碼: >> COA001, 背面標示: >> C086, 訂單背面顏色(五碼): >> BYE56, 背面漆膜厚: >> NOM, 背面漆塗漆型式幾塗幾烤: >> 1, 鉻酸鹽: >> Z, 訂單厚度: >> 0.63, 訂單重: >> 20, 重量容許率(下限): >> 10, 重量容許率(上限): >> 10, 訂單寬度: >> 1000, 鍍製方式: >> AC, 鋼捲內徑: >> 508, 鋼捲下限重: >> 3, 鋼捲上限重: >> 4.5, 壓花條件碼: >> -, 表面花紋: >> R, 綠色識別碼: >> -, 印刷輥號: >> -, 產品代碼: >> PPGL, 皮膜碼: >> -, 單位別: >> M, 油品種類: >> Z, 塗油量: >> Z, 包裝代碼: >> M4 , 保護膜碼: >> -, 客戶試片取樣數量: >> 1, 客戶試片取樣型式: >> A4, 調質碼: >> S, 套筒碼: >> P , 規格: >> CGL400-10, 製造標準: >> SYSCO, 表面處理劑種類: >> Z, 表面處理劑塗佈量: >> Z, 伸長率測試: >> Y, 硬度測試碼: >> Y, 抗拉強度測試: >> Y, 降伏強度測試: >> Y, 厚度變異: >> 0, 訂單正面顏色(五碼): >> 4G450, 正面漆膜厚: >> 25, 正面漆塗漆型式幾塗幾烤: >> 2, 修邊碼: >> Y, 重量碼: >> AW, 鋼捲捲向: >> I, 鍍層碼: >> AZ150, | *: | [訂單訊息通知] 2025/10/29 11:03:48 AM 訂單訊息通知 (張芬芬 >> 通知 >> DongZe Wu, Winnie Chang, Emily Hong, XinYi Wu, Edwy Chin, YuLung Kung, B.S. Wan, Y.L. Liu, Julian Liu, Sony Su, YunTung Li) 訂單訊息 : 熱軋原鋼只能買到單重 19噸以下,也已經請業務取得客戶同意了 [訂單訊息通知] 2025/10/29 11:25:36 AM 訂單訊息通知 (吳東澤 >> 通知 >> DongZe Wu, Winnie Chang, Emily Hong, XinYi Wu, Edwy Chin, YuLung Kung, B.S. Wan, Y.L. Liu, Julian Liu, Sony Su, YunTung Li) 訂單訊息 : 確定客戶要下400，因為先前使用440的料強度太強，這次改下400
PPGL | 2511EFE019/001 | 1. ●依旭台背面（正面漆塗料）發泡黏著性不佳（CC250503），要確認背面是否要發泡● (OFP00739)-{.不符.} | 1. 製造標準為MS、ASTM或銷新加坡之訂單，若無技術指定優先用料，請優先使用國內料，勿使用ANFEN (OFP00406)-{.不符.} | 1. 製造標準為MS、ASTM或銷新加坡之訂單，若無技術指定優先用料，請優先使用國內料，勿使用ANFEN (OFP00406)-{.不符.} 2. 【提醒】！本單為直立式包裝，嚴禁鍍鋅或烤漆後以STAGGER捲取 (OFP00451)-{.不符.} 3. ※超耐候一系列用途要確認是否有英制公差需求，有英制公差需求時選配碼用ON027※ (OFP00680)-{.不符.} 4. ●依旭台背面（正面漆塗料）發泡黏著性不佳（CC250503），要確認背面是否要發泡● (OFP00739)-{.不符.} 5. 此經銷商有簽訂1/2厚度公差保證(無厚度變異),請調整冷軋與鍍鋅厚度公差管制範圍. 保證 ASTM 厚度公差 (OFP00180)-{.不符.} | 訂單:2511EFE019/001 CPL <生產備註> 事項如下 . 本單為烤漆背面大於等於25μ塗裝，軋延後不允許毛邊，請CPL注意修邊狀況 (RMK00124) . 【邊緣品質】此為烤漆背面25μ訂單，請加強檢視鋼捲：邊緣殘剪、側緣鋅渣或毛邊，因為會導致烤漆背面漆轉印正面 (RMK00126) . 除HGI/ HGL 訂單邊緣不噴油. 其餘皆側緣噴油 (RMK00285) . 【美加訂單生產注意事項-CPL】1.客戶美加地區訂單實施修邊刀最大使用顆數上限(20顆) (RMK00717) . 【美加訂單生產注意事項-CPL】2.排程備註:注意修邊品質與毛邊 (RMK00717) . 【美加訂單生產注意事項-CPL】3.去毛邊輥的管制：兩側壓力均設定1.0 kg/cm2 (RMK00717) | 訂單:2511EFE019/001 CR1 <生產備註> 事項如下 . 【邊緣品質】此為烤漆背面25μ訂單，請加強檢視鋼捲：邊緣殘剪、側緣鋅渣或毛邊，因為會導致烤漆背面漆轉印正面 (RMK00126) . 此經銷商保證平均厚度在1/2厚度公差內，厚度量測NG時，如單位長度符合範圍，請放行 (RMK00402) . 此客戶有保證 全板形 急峻度 ≦ 0.7% ( ≦ 12 I-UNIT ) (RMK00583) . 【美加訂單生產注意事項-CR】1.兩側各加開一個spot cooling增加冷卻效果。 (RMK00717) . 【美加訂單生產注意事項-CR】2.發生毛邊時，請降速生產減輕毛邊程度，暫留討論後再處置。 (RMK00717) | 訂單:2511EFE019/001 CR2 <生產備註> 事項如下 . 【邊緣品質】此為烤漆背面25μ訂單，請加強檢視鋼捲：邊緣殘剪、側緣鋅渣或毛邊，因為會導致烤漆背面漆轉印正面 (RMK00126) . 此經銷商保證平均厚度在1/2厚度公差內，厚度量測NG時，如單位長度符合範圍，請放行 (RMK00402) . 此客戶有保證 全板形 急峻度 ≦ 0.7% ( ≦ 12 I-UNIT ) (RMK00583) . 【美加訂單生產注意事項-CR】1.兩側各加開一個spot cooling增加冷卻效果。 (RMK00717) . 【美加訂單生產注意事項-CR】2.發生毛邊時，請降速生產減輕毛邊程度，暫留討論後再處置。 (RMK00717) | 訂單:2511EFE019/001 CG1 <生產備註> 事項如下 . 鍍鋅表面不可有鋅痕、壓痕、凹陷、及刮傷 、應變痕等。 (RMK00054) . 【邊緣品質】此為烤漆背面25μ訂單，請加強檢視鋼捲：邊緣殘剪、側緣鋅渣或毛邊，因為會導致烤漆背面漆轉印正面 (RMK00126) . 本單於烤漆正背面都塗裝正面漆，因此鍍鋅請管制背面表面品質比照正面 (RMK00363) . 此經銷商保證平均厚度在1/2厚度公差內，厚度量測NG時，如單位長度符合範圍，請放行 (RMK00402) . 鍍層 AZ150 (含) 以上 , 鋅花等級 C~E 目標D，避免鋅花晶界明顯後續造成烤漆點狀未塗漆。 (RMK00565) . 此客戶有保證 全板形 急峻度 ≦ 0.7% ( ≦ 12 I-UNIT ) (RMK00583) . 【美加訂單生產注意事項-CG1】副操確認完回控制室後，於生產排程鋼號旁簽名紀錄，以利後續追查(該排程生產完，排程單將保留)。 (RMK00717) . 【美加訂單生產注意事項-CG1】中央段副操每顆銲道出Pot時觀察銲道同時，確認Beaver Tail與鋼板接觸之Guide Roll羊毛氈狀況，並適時添加潤滑油(避免乾掉)。 (RMK00717) | 訂單:2511EFE019/001 CG2 <生產備註> 事項如下 . 鍍鋅表面不可有鋅痕、壓痕、凹陷、及刮傷 、應變痕等。 (RMK00054) . 【邊緣品質】此為烤漆背面25μ訂單，請加強檢視鋼捲：邊緣殘剪、側緣鋅渣或毛邊，因為會導致烤漆背面漆轉印正面 (RMK00126) . 本單於烤漆正背面都塗裝正面漆，因此鍍鋅請管制背面表面品質比照正面 (RMK00363) . 此經銷商保證平均厚度在1/2厚度公差內，厚度量測NG時，如單位長度符合範圍，請放行 (RMK00402) . 鍍層 AZ150 (含) 以上 , 鋅花等級 C~E 目標D，避免鋅花晶界明顯後續造成烤漆點狀未塗漆。 (RMK00565) . 此客戶有保證 全板形 急峻度 ≦ 0.7% ( ≦ 12 I-UNIT ) (RMK00583) . 【美加訂單生產注意事項-CG2】1.使用SUB-NOZZLE (RMK00717) | 訂單:2511EFE019/001 CC1 <生產備註> 事項如下 . 正面面漆(20U)及正面總膜厚(25U)要求管制90%以上之膜厚,未達標準降級. (RMK00054) . 若背面面漆(20U)及背面總膜厚(25U)時要求管制90%以上之膜厚,未達標準降級 (RMK00054) . 面漆=18U(90%)~請購基準22U(110%),標準板總膜厚=5+20U(100%面漆). (RMK00054) . 30CM*全寬*留1塊給LAB及1塊給塗料商, (RMK00054) . 【邊緣品質】此為烤漆背面25μ訂單，請加強檢視鋼捲：邊緣殘剪、側緣鋅渣或毛邊，因為會導致烤漆背面漆轉印正面 (RMK00126) . 【色差】1.1.此客戶對面漆(非B開頭之色碼)目視色差要求較高,請依限度樣本進行目視色差管制★--->發生過訴賠 (RMK00248) . 【色差】1.2.若針對特殊顏色需特別管理時，請品檢忽略1.1.的規定以特別規定為主 (RMK00248) . 此經銷商保證平均厚度在1/2厚度公差內，厚度量測NG時，如單位長度符合範圍，請放行 (RMK00402) . 【捲取】注意！本單為直立式包裝。禁用STAGGER捲取送包裝！送RCL重處理例外。 (RMK00512) . 【抽氣量】白色系在CC1生產時,FINISH抽氣量請設定250,如生產中發生色差b值異常升高,請股長再加大抽氣量因應 (RMK00560) . 此客戶有保證 全板形 急峻度 ≦ 0.7% ( ≦ 12 I-UNIT ) (RMK00583) . 【美加訂單生產注意事項-CCP】1.請烤漆入口依照正背面漆鋼捲投向規定進行鋼捲投入。 (RMK00717) . 【美加訂單生產注意事項-CCP】2.烤漆入口依照鋼捲投向規定進行鋼捲投入。(CR1/CG1 CR2/CG2-->正向入料。CR1/CG2 CR2/CG1-->反向入料) (RMK00717) . 【美加訂單生產注意事項-CCP】3.此訂單背面漆一律採Nature塗裝，塗裝黏度設定40秒以上 (RMK00717) | 訂單:2511EFE019/001 CC2 <生產備註> 事項如下 . 正面面漆(20U)及正面總膜厚(25U)要求管制90%以上之膜厚,未達標準降級. (RMK00054) . 若背面面漆(20U)及背面總膜厚(25U)時要求管制90%以上之膜厚,未達標準降級 (RMK00054) . 面漆=18U(90%)~請購基準22U(110%),標準板總膜厚=5+20U(100%面漆). (RMK00054) . 30CM*全寬*留1塊給LAB及1塊給塗料商, (RMK00054) . 【邊緣品質】此為烤漆背面25μ訂單，請加強檢視鋼捲：邊緣殘剪、側緣鋅渣或毛邊，因為會導致烤漆背面漆轉印正面 (RMK00126) . 【色差】1.1.此客戶對面漆(非B開頭之色碼)目視色差要求較高,請依限度樣本進行目視色差管制★--->發生過訴賠 (RMK00248) . 【色差】1.2.若針對特殊顏色需特別管理時，請品檢忽略1.1.的規定以特別規定為主 (RMK00248) . 此經銷商保證平均厚度在1/2厚度公差內，厚度量測NG時，如單位長度符合範圍，請放行 (RMK00402) . 【捲取】注意！本單為直立式包裝。禁用STAGGER捲取送包裝！送RCL重處理例外。 (RMK00512) . 【抽氣量】白色系在CC1生產時,FINISH抽氣量請設定250,如生產中發生色差b值異常升高,請股長再加大抽氣量因應 (RMK00560) . 此客戶有保證 全板形 急峻度 ≦ 0.7% ( ≦ 12 I-UNIT ) (RMK00583) . 【美加訂單生產注意事項-CCP】1.請烤漆入口依照正背面漆鋼捲投向規定進行鋼捲投入。 (RMK00717) . 【美加訂單生產注意事項-CCP】2.烤漆入口依照鋼捲投向規定進行鋼捲投入。(CR1/CG1 CR2/CG2-->正向入料。CR1/CG2 CR2/CG1-->反向入料) (RMK00717) . 【美加訂單生產注意事項-CCP】3.此訂單背面漆一律採Nature塗裝，塗裝黏度設定40秒以上 (RMK00717) | 訂單:2511EFE019/001 RCL <生產備註> 事項如下 . 【捲取】注意！本單為直立式包裝。禁用STAGGER捲取送包裝！送RCL重處理例外。 (RMK00512) | 訂單:2511EFE019/001 CCPK 無 <生產備註> 事項 | 訂單:2511EFE019/001 CGQC <品檢備註> 事項如下 . 【邊緣品質】此為烤漆背面25μ訂單，請加強檢視鋼捲：邊緣殘剪、側緣鋅渣或毛邊，因為會導致烤漆背面漆轉印正面 (RMK00126) . 本單於烤漆正背面都塗裝正面漆，因此鍍鋅請管制背面表面品質比照正面 (RMK00363) . 鍍層 AZ150 (含) 以上 , 鋅花等級 C~E 目標D，避免鋅花晶界明顯後續造成烤漆點狀未塗漆。 (RMK00565) | 訂單:2511EFE019/001 CCQC <品檢備註> 事項如下 . 【邊緣品質】此為烤漆背面25μ訂單，請加強檢視鋼捲：邊緣殘剪、側緣鋅渣或毛邊，因為會導致烤漆背面漆轉印正面 (RMK00126) . 【色差】1.1.此客戶對面漆(非B開頭之色碼)目視色差要求較高,請依限度樣本進行目視色差管制★--->發生過訴賠 (RMK00248) . 【色差】1.2.若針對特殊顏色需特別管理時，請品檢忽略1.1.的規定以特別規定為主 (RMK00248) . 【捲取】注意！本單為直立式包裝。禁用STAGGER捲取送包裝！送RCL重處理例外。 (RMK00512) | 訂單:2511EFE019/001 TOL 無 <生產備註> 事項 |  | 訂單 2511EFE019/001 修改記錄如下: 20251104 11:03:38 (06023) 退火碼: >> H2, 用途碼: >> COG003, 背面標示: >> S000, 訂單背面顏色(五碼): >> SBH7N, 背面漆膜厚: >> 25, 背面漆塗漆型式幾塗幾烤: >> 2, 鉻酸鹽: >> Z, 訂單厚度: >> 0.02, 訂單重: >> 40, 重量容許率(下限): >> 10, 重量容許率(上限): >> 10, 訂單寬度: >> 43, 鍍製方式: >> AC, 鋼捲內徑: >> 508, 鋼捲下限重: >> 3, 鋼捲上限重: >> 4.5, 壓花條件碼: >> -, 表面花紋: >> R, 綠色識別碼: >> -, 印刷輥號: >> -, 產品代碼: >> PPGL, 皮膜碼: >> -, 單位別: >> I, 油品種類: >> Z, 塗油量: >> Z, 包裝代碼: >> E0 , 保護膜碼: >> -, 客戶試片取樣型式: >> -, 調質碼: >> S, 套筒碼: >> P , 規格: >> A792SSGR80, 製造標準: >> ASTM, 表面處理劑種類: >> Z, 表面處理劑塗佈量: >> Z, 伸長率測試: >> N, 硬度測試碼: >> N, 抗拉強度測試: >> N, 降伏強度測試: >> N, 厚度變異: >> 0, 訂單正面顏色(五碼): >> SWS4W, 正面漆膜厚: >> 25, 正面漆塗漆型式幾塗幾烤: >> 2, 修邊碼: >> Y, 重量碼: >> AW, 鋼捲捲向: >> O, 鍍層碼: >> AZ50, | F:保證1/2 ASTM 厚度公差
PPGL | 2511EFE020/001 |  | 1. 製造標準為MS、ASTM或銷新加坡之訂單，若無技術指定優先用料，請優先使用國內料，勿使用ANFEN (OFP00406)-{.不符.} | 1. 訂單若有厚度變異，冷軋厚度公差比照烤漆計算公式 , 但最小為 1/2 公差做設定 (OFP00254)-{.不符.} 2. "偏薄要求訂單" 鍍後厚度減 鍍後厚度下限需大於 0.02 MM,以免發生厚度不足狀況 (OFP00369)-{.不符.} 3. 製造標準為MS、ASTM或銷新加坡之訂單，若無技術指定優先用料，請優先使用國內料，勿使用ANFEN (OFP00406)-{.不符.} 4. 【提醒】！本單為直立式包裝，嚴禁鍍鋅或烤漆後以STAGGER捲取 (OFP00451)-{.不符.} 5. ※超耐候一系列用途要確認是否有英制公差需求，有英制公差需求時選配碼用ON027※ (OFP00680)-{.不符.} | 訂單:2511EFE020/001 CPL <生產備註> 事項如下 . 除HGI/ HGL 訂單邊緣不噴油. 其餘皆側緣噴油 (RMK00285) . 【美加訂單生產注意事項-CPL】1.客戶美加地區訂單實施修邊刀最大使用顆數上限(20顆) (RMK00717) . 【美加訂單生產注意事項-CPL】2.排程備註:注意修邊品質與毛邊 (RMK00717) . 【美加訂單生產注意事項-CPL】3.去毛邊輥的管制：兩側壓力均設定1.0 kg/cm2 (RMK00717) | 訂單:2511EFE020/001 CR1 <生產備註> 事項如下 . 【美加訂單生產注意事項-CR】1.兩側各加開一個spot cooling增加冷卻效果。 (RMK00717) . 【美加訂單生產注意事項-CR】2.發生毛邊時，請降速生產減輕毛邊程度，暫留討論後再處置。 (RMK00717) | 訂單:2511EFE020/001 CR2 <生產備註> 事項如下 . 【美加訂單生產注意事項-CR】1.兩側各加開一個spot cooling增加冷卻效果。 (RMK00717) . 【美加訂單生產注意事項-CR】2.發生毛邊時，請降速生產減輕毛邊程度，暫留討論後再處置。 (RMK00717) | 訂單:2511EFE020/001 CG1 <生產備註> 事項如下 . 鍍鋅表面不可有鋅痕、壓痕、凹陷、及刮傷 、應變痕等。 (RMK00054) . 鍍層 AZ150 (含) 以上 , 鋅花等級 C~E 目標D，避免鋅花晶界明顯後續造成烤漆點狀未塗漆。 (RMK00565) . 【美加訂單生產注意事項-CG1】副操確認完回控制室後，於生產排程鋼號旁簽名紀錄，以利後續追查(該排程生產完，排程單將保留)。 (RMK00717) . 【美加訂單生產注意事項-CG1】中央段副操每顆銲道出Pot時觀察銲道同時，確認Beaver Tail與鋼板接觸之Guide Roll羊毛氈狀況，並適時添加潤滑油(避免乾掉)。 (RMK00717) | 訂單:2511EFE020/001 CG2 <生產備註> 事項如下 . 鍍鋅表面不可有鋅痕、壓痕、凹陷、及刮傷 、應變痕等。 (RMK00054) . 鍍層 AZ150 (含) 以上 , 鋅花等級 C~E 目標D，避免鋅花晶界明顯後續造成烤漆點狀未塗漆。 (RMK00565) . 【美加訂單生產注意事項-CG2】1.使用SUB-NOZZLE (RMK00717) | 訂單:2511EFE020/001 CC1 <生產備註> 事項如下 . 正面面漆(20U)及正面總膜厚(25U)要求管制90%以上之膜厚,未達標準降級. (RMK00054) . 若背面面漆(20U)及背面總膜厚(25U)時要求管制90%以上之膜厚,未達標準降級 (RMK00054) . 面漆=18U(90%)~請購基準22U(110%),標準板總膜厚=5+20U(100%面漆). (RMK00054) . 30CM*全寬*留1塊給LAB及1塊給塗料商, (RMK00054) . 【捲取】注意！本單為直立式包裝。禁用STAGGER捲取送包裝！送RCL重處理例外。 (RMK00512) . 【美加訂單生產注意事項-CCP】1.請烤漆入口依照正背面漆鋼捲投向規定進行鋼捲投入。 (RMK00717) . 【美加訂單生產注意事項-CCP】2.烤漆入口依照鋼捲投向規定進行鋼捲投入。(CR1/CG1 CR2/CG2-->正向入料。CR1/CG2 CR2/CG1-->反向入料) (RMK00717) . 【美加訂單生產注意事項-CCP】3.此訂單背面漆一律採Nature塗裝，塗裝黏度設定40秒以上 (RMK00717) | 訂單:2511EFE020/001 CC2 <生產備註> 事項如下 . 正面面漆(20U)及正面總膜厚(25U)要求管制90%以上之膜厚,未達標準降級. (RMK00054) . 若背面面漆(20U)及背面總膜厚(25U)時要求管制90%以上之膜厚,未達標準降級 (RMK00054) . 面漆=18U(90%)~請購基準22U(110%),標準板總膜厚=5+20U(100%面漆). (RMK00054) . 30CM*全寬*留1塊給LAB及1塊給塗料商, (RMK00054) . 【捲取】注意！本單為直立式包裝。禁用STAGGER捲取送包裝！送RCL重處理例外。 (RMK00512) . 【美加訂單生產注意事項-CCP】1.請烤漆入口依照正背面漆鋼捲投向規定進行鋼捲投入。 (RMK00717) . 【美加訂單生產注意事項-CCP】2.烤漆入口依照鋼捲投向規定進行鋼捲投入。(CR1/CG1 CR2/CG2-->正向入料。CR1/CG2 CR2/CG1-->反向入料) (RMK00717) . 【美加訂單生產注意事項-CCP】3.此訂單背面漆一律採Nature塗裝，塗裝黏度設定40秒以上 (RMK00717) | 訂單:2511EFE020/001 RCL <生產備註> 事項如下 . 【捲取】注意！本單為直立式包裝。禁用STAGGER捲取送包裝！送RCL重處理例外。 (RMK00512) | 訂單:2511EFE020/001 CCPK 無 <生產備註> 事項 | 訂單:2511EFE020/001 CGQC <品檢備註> 事項如下 . 鍍層 AZ150 (含) 以上 , 鋅花等級 C~E 目標D，避免鋅花晶界明顯後續造成烤漆點狀未塗漆。 (RMK00565) | 訂單:2511EFE020/001 CCQC <品檢備註> 事項如下 . 【捲取】注意！本單為直立式包裝。禁用STAGGER捲取送包裝！送RCL重處理例外。 (RMK00512) | 訂單:2511EFE020/001 TOL 無 <生產備註> 事項 |  | 訂單 2511EFE020/001 修改記錄如下: 20251114 09:51:55 (25008) 退火碼: >> H2, 用途碼: >> COG003, 背面標示: >> S000, 訂單背面顏色(五碼): >> BW4CY, 背面漆膜厚: >> 12.5, 背面漆塗漆型式幾塗幾烤: >> 2, 鉻酸鹽: >> Z, 訂單厚度: >> 0.015, 訂單重: >> 40, 重量容許率(下限): >> 10, 重量容許率(上限): >> 10, 訂單寬度: >> 40.875, 鍍製方式: >> AC, 鋼捲內徑: >> 508, 鋼捲下限重: >> 2.73, 鋼捲上限重: >> 4.54, 壓花條件碼: >> -, 表面花紋: >> R, 綠色識別碼: >> -, 印刷輥號: >> -, 產品代碼: >> PPGL, 皮膜碼: >> -, 單位別: >> I, 油品種類: >> Z, 塗油量: >> Z, 包裝代碼: >> E0 , 保護膜碼: >> -, 客戶試片取樣型式: >> -, 調質碼: >> S, 套筒碼: >> P , 規格: >> A792SSGR80, 製造標準: >> ASTM, 表面處理劑種類: >> Z, 表面處理劑塗佈量: >> Z, 伸長率測試: >> N, 硬度測試碼: >> N, 抗拉強度測試: >> N, 降伏強度測試: >> N, 厚度變異: >> -1.5, 訂單正面顏色(五碼): >> SYS58, 正面漆膜厚: >> 25, 正面漆塗漆型式幾塗幾烤: >> 2, 修邊碼: >> Y, 重量碼: >> AW, 鋼捲捲向: >> I, 鍍層碼: >> AZ50, | H:厚度偏薄
PPGL | 2511EFE020/002 |  | 1. 製造標準為MS、ASTM或銷新加坡之訂單，若無技術指定優先用料，請優先使用國內料，勿使用ANFEN (OFP00406)-{.不符.} | 1. 訂單若有厚度變異，冷軋厚度公差比照烤漆計算公式 , 但最小為 1/2 公差做設定 (OFP00254)-{.不符.} 2. "偏薄要求訂單" 鍍後厚度減 鍍後厚度下限需大於 0.02 MM,以免發生厚度不足狀況 (OFP00369)-{.不符.} 3. 製造標準為MS、ASTM或銷新加坡之訂單，若無技術指定優先用料，請優先使用國內料，勿使用ANFEN (OFP00406)-{.不符.} 4. 【提醒】！本單為直立式包裝，嚴禁鍍鋅或烤漆後以STAGGER捲取 (OFP00451)-{.不符.} 5. ※超耐候一系列用途要確認是否有英制公差需求，有英制公差需求時選配碼用ON027※ (OFP00680)-{.不符.} | 訂單:2511EFE020/002 CPL <生產備註> 事項如下 . 除HGI/ HGL 訂單邊緣不噴油. 其餘皆側緣噴油 (RMK00285) . 【美加訂單生產注意事項-CPL】1.客戶美加地區訂單實施修邊刀最大使用顆數上限(20顆) (RMK00717) . 【美加訂單生產注意事項-CPL】2.排程備註:注意修邊品質與毛邊 (RMK00717) . 【美加訂單生產注意事項-CPL】3.去毛邊輥的管制：兩側壓力均設定1.0 kg/cm2 (RMK00717) | 訂單:2511EFE020/002 CR1 <生產備註> 事項如下 . 【美加訂單生產注意事項-CR】1.兩側各加開一個spot cooling增加冷卻效果。 (RMK00717) . 【美加訂單生產注意事項-CR】2.發生毛邊時，請降速生產減輕毛邊程度，暫留討論後再處置。 (RMK00717) | 訂單:2511EFE020/002 CR2 <生產備註> 事項如下 . 【美加訂單生產注意事項-CR】1.兩側各加開一個spot cooling增加冷卻效果。 (RMK00717) . 【美加訂單生產注意事項-CR】2.發生毛邊時，請降速生產減輕毛邊程度，暫留討論後再處置。 (RMK00717) | 訂單:2511EFE020/002 CG1 <生產備註> 事項如下 . 鍍鋅表面不可有鋅痕、壓痕、凹陷、及刮傷 、應變痕等。 (RMK00054) . 鍍層 AZ150 (含) 以上 , 鋅花等級 C~E 目標D，避免鋅花晶界明顯後續造成烤漆點狀未塗漆。 (RMK00565) . 【美加訂單生產注意事項-CG1】副操確認完回控制室後，於生產排程鋼號旁簽名紀錄，以利後續追查(該排程生產完，排程單將保留)。 (RMK00717) . 【美加訂單生產注意事項-CG1】中央段副操每顆銲道出Pot時觀察銲道同時，確認Beaver Tail與鋼板接觸之Guide Roll羊毛氈狀況，並適時添加潤滑油(避免乾掉)。 (RMK00717) | 訂單:2511EFE020/002 CG2 <生產備註> 事項如下 . 鍍鋅表面不可有鋅痕、壓痕、凹陷、及刮傷 、應變痕等。 (RMK00054) . 鍍層 AZ150 (含) 以上 , 鋅花等級 C~E 目標D，避免鋅花晶界明顯後續造成烤漆點狀未塗漆。 (RMK00565) . 【美加訂單生產注意事項-CG2】1.使用SUB-NOZZLE (RMK00717) | 訂單:2511EFE020/002 CC1 <生產備註> 事項如下 . 正面面漆(20U)及正面總膜厚(25U)要求管制90%以上之膜厚,未達標準降級. (RMK00054) . 若背面面漆(20U)及背面總膜厚(25U)時要求管制90%以上之膜厚,未達標準降級 (RMK00054) . 面漆=18U(90%)~請購基準22U(110%),標準板總膜厚=5+20U(100%面漆). (RMK00054) . 30CM*全寬*留1塊給LAB及1塊給塗料商, (RMK00054) . 【捲取】注意！本單為直立式包裝。禁用STAGGER捲取送包裝！送RCL重處理例外。 (RMK00512) . 【美加訂單生產注意事項-CCP】1.請烤漆入口依照正背面漆鋼捲投向規定進行鋼捲投入。 (RMK00717) . 【美加訂單生產注意事項-CCP】2.烤漆入口依照鋼捲投向規定進行鋼捲投入。(CR1/CG1 CR2/CG2-->正向入料。CR1/CG2 CR2/CG1-->反向入料) (RMK00717) . 【美加訂單生產注意事項-CCP】3.此訂單背面漆一律採Nature塗裝，塗裝黏度設定40秒以上 (RMK00717) | 訂單:2511EFE020/002 CC2 <生產備註> 事項如下 . 正面面漆(20U)及正面總膜厚(25U)要求管制90%以上之膜厚,未達標準降級. (RMK00054) . 若背面面漆(20U)及背面總膜厚(25U)時要求管制90%以上之膜厚,未達標準降級 (RMK00054) . 面漆=18U(90%)~請購基準22U(110%),標準板總膜厚=5+20U(100%面漆). (RMK00054) . 30CM*全寬*留1塊給LAB及1塊給塗料商, (RMK00054) . 【捲取】注意！本單為直立式包裝。禁用STAGGER捲取送包裝！送RCL重處理例外。 (RMK00512) . 【美加訂單生產注意事項-CCP】1.請烤漆入口依照正背面漆鋼捲投向規定進行鋼捲投入。 (RMK00717) . 【美加訂單生產注意事項-CCP】2.烤漆入口依照鋼捲投向規定進行鋼捲投入。(CR1/CG1 CR2/CG2-->正向入料。CR1/CG2 CR2/CG1-->反向入料) (RMK00717) . 【美加訂單生產注意事項-CCP】3.此訂單背面漆一律採Nature塗裝，塗裝黏度設定40秒以上 (RMK00717) | 訂單:2511EFE020/002 RCL <生產備註> 事項如下 . 【捲取】注意！本單為直立式包裝。禁用STAGGER捲取送包裝！送RCL重處理例外。 (RMK00512) | 訂單:2511EFE020/002 CCPK 無 <生產備註> 事項 | 訂單:2511EFE020/002 CGQC <品檢備註> 事項如下 . 鍍層 AZ150 (含) 以上 , 鋅花等級 C~E 目標D，避免鋅花晶界明顯後續造成烤漆點狀未塗漆。 (RMK00565) | 訂單:2511EFE020/002 CCQC <品檢備註> 事項如下 . 【捲取】注意！本單為直立式包裝。禁用STAGGER捲取送包裝！送RCL重處理例外。 (RMK00512) | 訂單:2511EFE020/002 TOL 無 <生產備註> 事項 |  | 訂單 2511EFE020/002 修改記錄如下: 20251114 09:51:44 (25008) 退火碼: >> H2, 用途碼: >> COG003, 背面標示: >> S000, 訂單背面顏色(五碼): >> BW4CY, 背面漆膜厚: >> 12.5, 背面漆塗漆型式幾塗幾烤: >> 2, 鉻酸鹽: >> Z, 訂單厚度: >> 0.019, 訂單重: >> 40, 重量容許率(下限): >> 10, 重量容許率(上限): >> 10, 訂單寬度: >> 43, 鍍製方式: >> AC, 鋼捲內徑: >> 508, 鋼捲下限重: >> 2.73, 鋼捲上限重: >> 4.54, 壓花條件碼: >> -, 表面花紋: >> R, 綠色識別碼: >> -, 印刷輥號: >> -, 產品代碼: >> PPGL, 皮膜碼: >> -, 單位別: >> I, 油品種類: >> Z, 塗油量: >> Z, 包裝代碼: >> E0 , 保護膜碼: >> -, 客戶試片取樣型式: >> -, 調質碼: >> S, 套筒碼: >> P , 規格: >> A792SSGR80, 製造標準: >> ASTM, 表面處理劑種類: >> Z, 表面處理劑塗佈量: >> Z, 伸長率測試: >> N, 硬度測試碼: >> N, 抗拉強度測試: >> N, 降伏強度測試: >> N, 厚度變異: >> -1.5, 訂單正面顏色(五碼): >> SYS58, 正面漆膜厚: >> 25, 正面漆塗漆型式幾塗幾烤: >> 2, 修邊碼: >> Y, 重量碼: >> AW, 鋼捲捲向: >> I, 鍍層碼: >> AZ50, | H:厚度偏薄
PPGL | 2512AIX001/001 | 1. 避免客戶下單用途別與色碼不符 (用途碼:COA001, 正面色碼:1PU114 不符)(OFP00029)-{.不符.} |  | 1. 訂單若有厚度變異，冷軋厚度公差比照烤漆計算公式 , 但最小為 1/2 公差做設定 (OFP00254)-{.不符.} 2. "偏薄要求訂單" 鍍後厚度減 鍍後厚度下限需大於 0.02 MM,以免發生厚度不足狀況 (OFP00369)-{.不符.} | 訂單:2512AIX001/001 CPL <生產備註> 事項如下 . 除HGI/ HGL 訂單邊緣不噴油. 其餘皆側緣噴油 (RMK00285) | 訂單:2512AIX001/001 CR1 無 <生產備註> 事項 | 訂單:2512AIX001/001 CR2 無 <生產備註> 事項 | 訂單:2512AIX001/001 CG1 無 <生產備註> 事項 | 訂單:2512AIX001/001 CG2 無 <生產備註> 事項 | 訂單:2512AIX001/001 CC1 <生產備註> 事項如下 . 1.5.塗料商年度對色板需求 ,單面塗裝5u底漆,不包裝不入庫 (RMK-E_CHIN) . 1.4.★.生產完後暫留準備領取，因此請通知TDCC (RMK-E_CHIN) . 1.3.底漆MASS控制範圍 75~115 mg/dm2 (RMK-E_CHIN) . 1.2. 作為對色作業用，生產前請先TEST確認膜厚免得對色時影響色差 (RMK-E_CHIN) . 1.1.鋼捲單面塗5u底漆,另一面只塗前處理 (RMK-E_CHIN) . 1.PPGL&PPGI 塗料商對色用前處理板 (RMK-E_CHIN) | 訂單:2512AIX001/001 CC2 <生產備註> 事項如下 . 1.5.塗料商年度對色板需求 ,單面塗裝5u底漆,不包裝不入庫 (RMK-E_CHIN) . 1.4.★.生產完後暫留準備領取，因此請通知TDCC (RMK-E_CHIN) . 1.3.底漆MASS控制範圍 75~115 mg/dm2 (RMK-E_CHIN) . 1.2. 作為對色作業用，生產前請先TEST確認膜厚免得對色時影響色差 (RMK-E_CHIN) . 1.1.鋼捲單面塗5u底漆,另一面只塗前處理 (RMK-E_CHIN) . 1.PPGL&PPGI 塗料商對色用前處理板 (RMK-E_CHIN) | 訂單:2512AIX001/001 RCL 無 <生產備註> 事項 | 訂單:2512AIX001/001 CCPK 無 <生產備註> 事項 | 訂單:2512AIX001/001 CGQC 無 <品檢備註> 事項 | 訂單:2512AIX001/001 CCQC 無 <品檢備註> 事項 | 訂單:2512AIX001/001 TOL 無 <生產備註> 事項 | 1.PPGL&PPGI 塗料商對色用前處理板^^/CC1/CC2/^^ <<.E_CHIN 2025/12/16 14:50.>> 1.1.鋼捲單面塗5u底漆,另一面只塗前處理^^/CC1/CC2/^^ <<.E_CHIN 2025/12/16 14:50.>> 1.2. 作為對色作業用，生產前請先TEST確認膜厚免得對色時影響色差^^/CC1/CC2/ <<.E_CHIN 2025/12/16 14:52.>> 1.3.底漆MASS控制範圍 75~115 mg/dm2^^/CC1/CC2/^^ <<.E_CHIN 2025/12/16 14:51.>> 1.4.★.生產完後暫留準備領取，因此請通知TDCC^^/CC1/CC2/^^ <<.E_CHIN 2025/12/16 14:53.>> 1.5.塗料商年度對色板需求 ,單面塗裝5u底漆,不包裝不入庫^^/CC1/CC2/^^ <<.E_CHIN 2025/12/16 14:53.>> | 訂單 2512AIX001/001 修改記錄如下: 20251216 13:40:28 (94057) 退火碼: >> S1, 用途碼: >> COA034, 背面標示: >> S000, 訂單背面顏色(五碼): >> BE001, 背面漆膜厚: >> NOM, 背面漆塗漆型式幾塗幾烤: >> 1, 鉻酸鹽: >> Z, 訂單厚度: >> 0.42, 訂單重: >> 5, 重量容許率(下限): >> 10, 重量容許率(上限): >> 10, 訂單寬度: >> 914, 鍍製方式: >> AC, 鋼捲內徑: >> 508, 鋼捲下限重: >> 3, 鋼捲上限重: >> 5, 壓花條件碼: >> -, 表面花紋: >> R, 綠色識別碼: >> -, 印刷輥號: >> -, 產品代碼: >> PPGL, 皮膜碼: >> -, 單位別: >> M, 油品種類: >> Z, 塗油量: >> Z, 包裝代碼: >> N1 , 保護膜碼: >> -, 客戶試片取樣數量: >> 0, 客戶試片取樣型式: >> -, 調質碼: >> S, 套筒碼: >> N , 規格: >> CGLC-10, 製造標準: >> SYSCO, 表面處理劑種類: >> Z, 表面處理劑塗佈量: >> Z, 伸長率測試: >> N, 硬度測試碼: >> N, 抗拉強度測試: >> N, 降伏強度測試: >> N, 厚度變異: >> -8.4, 訂單正面顏色(五碼): >> 1PU11, 正面漆膜厚: >> NOM, 正面漆塗漆型式幾塗幾烤: >> 1, 修邊碼: >> Y, 重量碼: >> AW, 鋼捲捲向: >> I, 鍍層碼: >> AZ100, 20251216 14:46:20 (94057) 訂單重: 5 >> 6, 20251218 09:44:35 (94057) 用途碼: COA034 >> COA001, 規格: CGLC-10 >> CGLC-20, 厚度變異: -8.4 >> -1.2, 鍍層碼: AZ100 >> AZ150, | H:厚度偏薄 | [訂單訊息通知] 2025/12/16 下午 03:09:39 *** (秦大維 >> 通知 >> Winnie Chang, Emily Hong, XinYi Wu) 訊息 : 不用配料
PPGI | 2512AIX002/001 | 1. 避免客戶下單用途別與色碼不符 (用途碼:COA034, 正面色碼:1PU114 不符)(OFP00029)-{.不符.} |  | 1. 訂單若有厚度變異，冷軋厚度公差比照烤漆計算公式 , 但最小為 1/2 公差做設定 (OFP00254)-{.不符.} 2. "偏薄要求訂單" 鍍後厚度減 鍍後厚度下限需大於 0.02 MM,以免發生厚度不足狀況 (OFP00369)-{.不符.} | 訂單:2512AIX002/001 CPL <生產備註> 事項如下 . 除HGI/ HGL 訂單邊緣不噴油. 其餘皆側緣噴油 (RMK00285) | 訂單:2512AIX002/001 CR1 <生產備註> 事項如下 . 1.PPGI 用途 大宗浪板 (國內) COA034為偏薄設定,由冷軋厚度設定確認 (RMK00213) . 1.1.訂單 AC 鍍鋅厚度公差管制0.52mm ± 0.10 (冷軋厚度設定 0.457mm) (RMK00213) . 1.2.訂單 AC 鍍鋅厚度公差管制0.42mm ± 0.10 (冷軋厚度設定 0.359mm) (RMK00213) . 1.3.訂單 BC 鍍鋅厚度公差管制0.326mm ± 0.08 (冷軋厚度設定 0.305mm) (RMK00213) . 每組工輥生產之第一顆鋼捲, 檢查振動輥痕或砂輪痕 (RMK00307) | 訂單:2512AIX002/001 CR2 <生產備註> 事項如下 . 1.PPGI 用途 大宗浪板 (國內) COA034為偏薄設定,由冷軋厚度設定確認 (RMK00213) . 1.1.訂單 AC 鍍鋅厚度公差管制0.52mm ± 0.10 (冷軋厚度設定 0.457mm) (RMK00213) . 1.2.訂單 AC 鍍鋅厚度公差管制0.42mm ± 0.10 (冷軋厚度設定 0.359mm) (RMK00213) . 1.3.訂單 BC 鍍鋅厚度公差管制0.326mm ± 0.08 (冷軋厚度設定 0.305mm) (RMK00213) . 每組工輥生產之第一顆鋼捲, 檢查振動輥痕或砂輪痕 (RMK00307) | 訂單:2512AIX002/001 CG1 <生產備註> 事項如下 . 1.PPGI 用途 大宗浪板 (國內) COA034為偏薄設定,由冷軋厚度設定確認 (RMK00213) . 1.1.訂單 AC 鍍鋅厚度公差管制0.52mm ± 0.10 (冷軋厚度設定 0.457mm) (RMK00213) . 1.2.訂單 AC 鍍鋅厚度公差管制0.42mm ± 0.10 (冷軋厚度設定 0.359mm) (RMK00213) . 1.3.訂單 BC 鍍鋅厚度公差管制0.326mm ± 0.08 (冷軋厚度設定 0.305mm) (RMK00213) . 1.4.注意SKP+T/L伸長率請控制=1.0~1.5%！因此單已經偏薄設定。但若板形問題需加大伸長率，可繼續生產事後再請回報TED (RMK00213) | 訂單:2512AIX002/001 CG2 <生產備註> 事項如下 . 1.PPGI 用途 大宗浪板 (國內) COA034為偏薄設定,由冷軋厚度設定確認 (RMK00213) . 1.1.訂單 AC 鍍鋅厚度公差管制0.52mm ± 0.10 (冷軋厚度設定 0.457mm) (RMK00213) . 1.2.訂單 AC 鍍鋅厚度公差管制0.42mm ± 0.10 (冷軋厚度設定 0.359mm) (RMK00213) . 1.3.訂單 BC 鍍鋅厚度公差管制0.326mm ± 0.08 (冷軋厚度設定 0.305mm) (RMK00213) . 1.4.注意SKP+T/L伸長率請控制=1.0~1.5%！因此單已經偏薄設定。但若板形問題需加大伸長率，可繼續生產事後再請回報TED (RMK00213) | 訂單:2512AIX002/001 CC1 <生產備註> 事項如下 . 1.5.塗料商年度對色板需求 ,單面塗裝5u底漆,不包裝不入庫 (RMK-E_CHIN) . 1.4.★.生產完後暫留準備領取，因此請通知TDCC (RMK-E_CHIN) . 1.3.底漆MASS控制範圍 75~115 mg/dm2 (RMK-E_CHIN) . 1.2. 作為對色作業用，生產前請先TEST確認膜厚免得對色時影響色差 (RMK-E_CHIN) . 1.1.鋼捲單面塗5u底漆,另一面只塗前處理 (RMK-E_CHIN) . 1.PPGL&PPGI 塗料商對色用前處理板 (RMK-E_CHIN) . 1.PPGI 用途 大宗浪板 (國內) COA034為偏薄設定,由冷軋厚度設定確認 (RMK00213) . 1.1.訂單 AC 鍍鋅厚度公差管制0.52mm ± 0.10 (冷軋厚度設定 0.457mm) (RMK00213) . 1.2.訂單 AC 鍍鋅厚度公差管制0.42mm ± 0.10 (冷軋厚度設定 0.359mm) (RMK00213) . 1.3.訂單 BC 鍍鋅厚度公差管制0.326mm ± 0.08 (冷軋厚度設定 0.305mm) (RMK00213) | 訂單:2512AIX002/001 CC2 <生產備註> 事項如下 . 1.5.塗料商年度對色板需求 ,單面塗裝5u底漆,不包裝不入庫 (RMK-E_CHIN) . 1.4.★.生產完後暫留準備領取，因此請通知TDCC (RMK-E_CHIN) . 1.3.底漆MASS控制範圍 75~115 mg/dm2 (RMK-E_CHIN) . 1.2. 作為對色作業用，生產前請先TEST確認膜厚免得對色時影響色差 (RMK-E_CHIN) . 1.1.鋼捲單面塗5u底漆,另一面只塗前處理 (RMK-E_CHIN) . 1.PPGL&PPGI 塗料商對色用前處理板 (RMK-E_CHIN) . 20120627晨會決議 CC2生產 PPGI 時請使用表調 (RMK00191) . 1.PPGI 用途 大宗浪板 (國內) COA034為偏薄設定,由冷軋厚度設定確認 (RMK00213) . 1.1.訂單 AC 鍍鋅厚度公差管制0.52mm ± 0.10 (冷軋厚度設定 0.457mm) (RMK00213) . 1.2.訂單 AC 鍍鋅厚度公差管制0.42mm ± 0.10 (冷軋厚度設定 0.359mm) (RMK00213) . 1.3.訂單 BC 鍍鋅厚度公差管制0.326mm ± 0.08 (冷軋厚度設定 0.305mm) (RMK00213) | 訂單:2512AIX002/001 RCL 無 <生產備註> 事項 | 訂單:2512AIX002/001 CCPK 無 <生產備註> 事項 | 訂單:2512AIX002/001 CGQC 無 <品檢備註> 事項 | 訂單:2512AIX002/001 CCQC 無 <品檢備註> 事項 | 訂單:2512AIX002/001 TOL 無 <生產備註> 事項 | 1.PPGL&PPGI 塗料商對色用前處理板^^/CC1/CC2/^^ <<.E_CHIN 2025/12/16 15:02.>> 1.1.鋼捲單面塗5u底漆,另一面只塗前處理^^/CC1/CC2/^^ <<.E_CHIN 2025/12/16 15:03.>> 1.2. 作為對色作業用，生產前請先TEST確認膜厚免得對色時影響色差^^/CC1/CC2/^^ <<.E_CHIN 2025/12/16 15:03.>> 1.3.底漆MASS控制範圍 75~115 mg/dm2^^/CC1/CC2/^^ <<.E_CHIN 2025/12/16 15:03.>> 1.4.★.生產完後暫留準備領取，因此請通知TDCC^^/CC1/CC2/^^ <<.E_CHIN 2025/12/16 15:04.>> 1.5.塗料商年度對色板需求 ,單面塗裝5u底漆,不包裝不入庫^^/CC1/CC2/^^ <<.E_CHIN 2025/12/16 15:04.>> | 訂單 2512AIX002/001 修改記錄如下: 20251216 14:31:03 (94057) 退火碼: >> S1, 用途碼: >> COA034, 背面標示: >> S000, 訂單背面顏色(五碼): >> BE001, 背面漆膜厚: >> NOM, 背面漆塗漆型式幾塗幾烤: >> 1, 鉻酸鹽: >> Z, 訂單厚度: >> 0.42, 訂單重: >> 5, 重量容許率(下限): >> 10, 重量容許率(上限): >> 10, 訂單寬度: >> 914, 鍍製方式: >> AC, 鋼捲內徑: >> 508, 鋼捲下限重: >> 3, 鋼捲上限重: >> 5, 壓花條件碼: >> -, 表面花紋: >> Z, 綠色識別碼: >> -, 印刷輥號: >> -, 產品代碼: >> PPGI, 皮膜碼: >> -, 單位別: >> M, 油品種類: >> Z, 塗油量: >> Z, 包裝代碼: >> N1 , 保護膜碼: >> -, 客戶試片取樣數量: >> 0, 客戶試片取樣型式: >> -, 調質碼: >> S, 套筒碼: >> N , 規格: >> CGCC-10, 製造標準: >> SYSCO, 表面處理劑種類: >> Z, 表面處理劑塗佈量: >> Z, 伸長率測試: >> N, 硬度測試碼: >> N, 抗拉強度測試: >> N, 降伏強度測試: >> N, 厚度變異: >> -11.6, 訂單正面顏色(五碼): >> 1PU11, 正面漆膜厚: >> NOM, 正面漆塗漆型式幾塗幾烤: >> 1, 修邊碼: >> Y, 重量碼: >> AW, 鋼捲捲向: >> I, 鍍層碼: >> Z12, | H:厚度偏薄
PPGL | 2512DCD002/001 |  | 1. 部分大陸料含B元素超過CNS規範管制，故請原料CNS規範之訂單不要配大陸料 (OFP00684)-{.不符.} | 1. 訂單若有厚度變異，冷軋厚度公差比照烤漆計算公式 , 但最小為 1/2 公差做設定 (OFP00254)-{.不符.} 2. 高光新增備註（適用非直立式包裝）：請出口每顆鋼捲貼紅色 " 禁止疊放 " 貼紙，如果有套桶S最多2層 (OFP00366)-{.不符.} 3. "偏薄要求訂單" 鍍後厚度減 鍍後厚度下限需大於 0.02 MM,以免發生厚度不足狀況 (OFP00369)-{.不符.} 4. 部分大陸料含B元素超過CNS規範管制，故請原料CNS規範之訂單不要配大陸料 (OFP00684)-{.不符.} | 訂單:2512DCD002/001 CPL <生產備註> 事項如下 . 除HGI/ HGL 訂單邊緣不噴油. 其餘皆側緣噴油 (RMK00285) | 訂單:2512DCD002/001 CR1 無 <生產備註> 事項 | 訂單:2512DCD002/001 CR2 無 <生產備註> 事項 | 訂單:2512DCD002/001 CG1 無 <生產備註> 事項 | 訂單:2512DCD002/001 CG2 無 <生產備註> 事項 | 訂單:2512DCD002/001 CC1 <生產備註> 事項如下 . 【疊放】出口每顆鋼捲貼紅色 " 禁止疊放 " 貼紙，如果有套桶S最多2層 (RMK-YL_KUNG) . ★品檢注意！JIS&CNS 訂單必須每滿50噸一定要再做一次TEST (RMK00259) . 【品檢】 第一PASS(只塗底漆)仍需作外觀板面檢驗, 若發現缺陷以８８Ｂ處置作暫留 (RMK00345) . 【品檢】測試時依Base色差值管制, 超出管制值時,若TSD2 或 TDCC判定要生產, 請在測試及外觀報表簽名 (RMK00345) . 【品檢】 測試時最後成品要不要生產由 TSD2決定 (RMK00345) . 【品檢】正式生產後, 請保留第二分切試片，簽名當作此生產批對色板, 並請留意同批目視無明顯色差。 (RMK00345) . 【品檢】每一分切留30cm*全寬試片1片裁成A4一片 TO 業務 (RMK00345) . 2015年發生過訴賠。請出口使用鋼套桶前請檢查焊接處，以免捲取後產生折痕 (RMK00381) . 2.第2Pass (RMK00439) . 2.1.線速: 60mpm 印刷輥號: G04-C1300 (RMK00439) . 2.2.第2Pass生產，前處理不必塗裝。 (RMK00439) . 2.3.出口鋼捲請貼“禁止疊放”紅色標籤。收捲張力設定同rough matt。 (RMK00439) . 2.4.Base 2輥R塗裝，濾心50μ，稀釋Thinner為No.2B，粘度50±10”，PMT設定為232℃。 (RMK00439) . 2.5.Printer Head 1 大理石紋圖案 (NWT11S)。 (RMK00439) . 2.6.Printer Head 4 塗裝KP 1E6312 Clear，PMT設定為232℃。 (RMK00439) . 2.7.Clear不含骨材，濾心50μ，塗裝黏度先原液塗裝視塗裝板面狀況作調整，若繩紋明顯可嘗試將黏度降至100秒。 (RMK00439) . 2.8.Clear稀釋Thinner為No.2B。 (RMK00439) . 【抽氣量】白色系在CC1生產時,FINISH抽氣量請設定250,如生產中發生色差b值異常升高,請股長再加大抽氣量因應 (RMK00560) . 1.第1Pass (RMK00595) . 1.1.線速85mpm，只塗裝正面5μ，背面僅前處理不塗漆。 (RMK00595) . 1.2.正面底漆以R塗裝方式，不允許繩紋或塗佈不均..等塗裝缺陷。 (RMK00595) . 1.3.塗佈量請控制95~105%。 (RMK00595) . 1.4.第1Pass生產不用噴背標。 (RMK00595) . 1.5.★生產印刷第一PASS時，出口請收內捲★ (RMK00595) . 【疊放】出口每顆鋼捲貼紅色 " 禁止疊放 " 貼紙，如果有套桶S最多2層 (RMK00732) | 訂單:2512DCD002/001 CC2 <生產備註> 事項如下 . 【疊放】出口每顆鋼捲貼紅色 " 禁止疊放 " 貼紙，如果有套桶S最多2層 (RMK-YL_KUNG) . ★品檢注意！JIS&CNS 訂單必須每滿50噸一定要再做一次TEST (RMK00259) . 【品檢】 第一PASS(只塗底漆)仍需作外觀板面檢驗, 若發現缺陷以８８Ｂ處置作暫留 (RMK00345) . 【品檢】測試時依Base色差值管制, 超出管制值時,若TSD2 或 TDCC判定要生產, 請在測試及外觀報表簽名 (RMK00345) . 【品檢】 測試時最後成品要不要生產由 TSD2決定 (RMK00345) . 【品檢】正式生產後, 請保留第二分切試片，簽名當作此生產批對色板, 並請留意同批目視無明顯色差。 (RMK00345) . 【品檢】每一分切留30cm*全寬試片1片裁成A4一片 TO 業務 (RMK00345) . 2015年發生過訴賠。請出口使用鋼套桶前請檢查焊接處，以免捲取後產生折痕 (RMK00381) . 2.第2Pass (RMK00439) . 2.1.線速: 60mpm 印刷輥號: G04-C1300 (RMK00439) . 2.2.第2Pass生產，前處理不必塗裝。 (RMK00439) . 2.3.出口鋼捲請貼“禁止疊放”紅色標籤。收捲張力設定同rough matt。 (RMK00439) . 2.4.Base 2輥R塗裝，濾心50μ，稀釋Thinner為No.2B，粘度50±10”，PMT設定為232℃。 (RMK00439) . 2.5.Printer Head 1 大理石紋圖案 (NWT11S)。 (RMK00439) . 2.6.Printer Head 4 塗裝KP 1E6312 Clear，PMT設定為232℃。 (RMK00439) . 2.7.Clear不含骨材，濾心50μ，塗裝黏度先原液塗裝視塗裝板面狀況作調整，若繩紋明顯可嘗試將黏度降至100秒。 (RMK00439) . 2.8.Clear稀釋Thinner為No.2B。 (RMK00439) . 【抽氣量】白色系在CC1生產時,FINISH抽氣量請設定250,如生產中發生色差b值異常升高,請股長再加大抽氣量因應 (RMK00560) . 1.第1Pass (RMK00595) . 1.1.線速85mpm，只塗裝正面5μ，背面僅前處理不塗漆。 (RMK00595) . 1.2.正面底漆以R塗裝方式，不允許繩紋或塗佈不均..等塗裝缺陷。 (RMK00595) . 1.3.塗佈量請控制95~105%。 (RMK00595) . 1.4.第1Pass生產不用噴背標。 (RMK00595) . 1.5.★生產印刷第一PASS時，出口請收內捲★ (RMK00595) . 【疊放】出口每顆鋼捲貼紅色 " 禁止疊放 " 貼紙，如果有套桶S最多2層 (RMK00732) | 訂單:2512DCD002/001 RCL 無 <生產備註> 事項 | 訂單:2512DCD002/001 CCPK 無 <生產備註> 事項 | 訂單:2512DCD002/001 CGQC 無 <品檢備註> 事項 | 訂單:2512DCD002/001 CCQC <品檢備註> 事項如下 . 【疊放】出口每顆鋼捲貼紅色 " 禁止疊放 " 貼紙，如果有套桶S最多2層 (RMK-YL_KUNG) . ★品檢注意！JIS&CNS 訂單必須每滿50噸一定要再做一次TEST (RMK00259) . 【品檢】 第一PASS(只塗底漆)仍需作外觀板面檢驗, 若發現缺陷以８８Ｂ處置作暫留 (RMK00345) . 【品檢】測試時依Base色差值管制, 超出管制值時,若TSD2 或 TDCC判定要生產, 請在測試及外觀報表簽名 (RMK00345) . 【品檢】 測試時最後成品要不要生產由 TSD2決定 (RMK00345) . 【品檢】正式生產後, 請保留第二分切試片，簽名當作此生產批對色板, 並請留意同批目視無明顯色差。 (RMK00345) . 【品檢】每一分切留30cm*全寬試片1片裁成A4一片 TO 業務 (RMK00345) . 2.第2Pass (RMK00439) . 2.1.線速: 60mpm 印刷輥號: G04-C1300 (RMK00439) . 2.2.第2Pass生產，前處理不必塗裝。 (RMK00439) . 2.3.出口鋼捲請貼“禁止疊放”紅色標籤。收捲張力設定同rough matt。 (RMK00439) . 2.4.Base 2輥R塗裝，濾心50μ，稀釋Thinner為No.2B，粘度50±10”，PMT設定為232℃。 (RMK00439) . 2.5.Printer Head 1 大理石紋圖案 (NWT11S)。 (RMK00439) . 2.6.Printer Head 4 塗裝KP 1E6312 Clear，PMT設定為232℃。 (RMK00439) . 2.7.Clear不含骨材，濾心50μ，塗裝黏度先原液塗裝視塗裝板面狀況作調整，若繩紋明顯可嘗試將黏度降至100秒。 (RMK00439) . 2.8.Clear稀釋Thinner為No.2B。 (RMK00439) . 1.第1Pass (RMK00595) . 1.1.線速85mpm，只塗裝正面5μ，背面僅前處理不塗漆。 (RMK00595) . 1.2.正面底漆以R塗裝方式，不允許繩紋或塗佈不均..等塗裝缺陷。 (RMK00595) . 1.3.塗佈量請控制95~105%。 (RMK00595) . 1.4.第1Pass生產不用噴背標。 (RMK00595) . 1.5.★生產印刷第一PASS時，出口請收內捲★ (RMK00595) | 訂單:2512DCD002/001 TOL 無 <生產備註> 事項 | 【疊放】出口每顆鋼捲貼紅色 " 禁止疊放 " 貼紙，如果有套桶S最多2層^^/CC1/CC2/CCQC/MKT/ <<.YL_KUNG 2025/12/04 15:03.>> | 訂單 2512DCD002/001 修改記錄如下: 20251202 15:53:26 (25028) 退火碼: >> S1, 用途碼: >> COA020, 背面標示: >> C811, 訂單背面顏色(五碼): >> BW74X, 背面漆膜厚: >> 15, 背面漆塗漆型式幾塗幾烤: >> 2, 鉻酸鹽: >> Z, 訂單厚度: >> 0.35, 訂單重: >> 15, 重量容許率(下限): >> 10, 重量容許率(上限): >> 10, 訂單寬度: >> 914, 鍍製方式: >> BC, 鋼捲內徑: >> 508, 鋼捲下限重: >> 3, 鋼捲上限重: >> 5, 壓花條件碼: >> -, 表面花紋: >> R, GL鋅花要求下限: >> 0, GL鋅花要求上限: >> 0, 綠色識別碼: >> -, 印刷輥號: >> G04-C1300, 產品代碼: >> PPGL, 皮膜碼: >> -, 單位別: >> M, 油品種類: >> Z, 塗油量: >> Z, 包裝代碼: >> D2 , 保護膜碼: >> -, 客戶試片取樣型式: >> -, 調質碼: >> S, 套筒碼: >> S , 規格: >> CGLCC-20, 製造標準: >> CNS, 表面處理劑種類: >> Z, 表面處理劑塗佈量: >> Z, 伸長率測試: >> N, 硬度測試碼: >> N, 抗拉強度測試: >> N, 降伏強度測試: >> N, 厚度變異: >> -1.6, 訂單正面顏色(五碼): >> NWS1Z, 正面漆膜厚: >> NOM, 正面漆塗漆型式幾塗幾烤: >> 2, 修邊碼: >> Y, 重量碼: >> AW, 鋼捲捲向: >> I, 鍍層碼: >> AZ150, | H:厚度偏薄
PPGL | 2512DCD003/001 |  | 1. 部分大陸料含B元素超過CNS規範管制，故請原料CNS規範之訂單不要配大陸料 (OFP00684)-{.不符.} | 1. 訂單若有厚度變異，冷軋厚度公差比照烤漆計算公式 , 但最小為 1/2 公差做設定 (OFP00254)-{.不符.} 2. "偏薄要求訂單" 鍍後厚度減 鍍後厚度下限需大於 0.02 MM,以免發生厚度不足狀況 (OFP00369)-{.不符.} 3. 部分大陸料含B元素超過CNS規範管制，故請原料CNS規範之訂單不要配大陸料 (OFP00684)-{.不符.} | 訂單:2512DCD003/001 CPL <生產備註> 事項如下 . 除HGI/ HGL 訂單邊緣不噴油. 其餘皆側緣噴油 (RMK00285) | 訂單:2512DCD003/001 CR1 <生產備註> 事項如下 . 完軋寬度超出管制值上限≦2mm時,冷軋繼續生產並填寫品質異常通報單給鍍鋅線,以便調整張力與板溫 (RMK00278) | 訂單:2512DCD003/001 CR2 <生產備註> 事項如下 . 完軋寬度超出管制值上限≦2mm時,冷軋繼續生產並填寫品質異常通報單給鍍鋅線,以便調整張力與板溫 (RMK00278) | 訂單:2512DCD003/001 CG1 <生產備註> 事項如下 . 平板類,鍍鋅生產時SKIN PASS & T/L 請依據鍍鋅標準規定生產 (RMK00100) . 鍍鋅表面不可有鋅痕、壓痕、凹陷、及刮傷 、應變痕等。 (RMK00100) . 出口鋼捲盤捲後目視不允許有鼓起. (RMK00100) | 訂單:2512DCD003/001 CG2 <生產備註> 事項如下 . 平板類,鍍鋅生產時SKIN PASS & T/L 請依據鍍鋅標準規定生產 (RMK00100) . 鍍鋅表面不可有鋅痕、壓痕、凹陷、及刮傷 、應變痕等。 (RMK00100) . 出口鋼捲盤捲後目視不允許有鼓起. (RMK00100) | 訂單:2512DCD003/001 CC1 <生產備註> 事項如下 . ★品檢注意！JIS&CNS 訂單必須每滿50噸一定要再做一次TEST (RMK00259) | 訂單:2512DCD003/001 CC2 <生產備註> 事項如下 . ★品檢注意！JIS&CNS 訂單必須每滿50噸一定要再做一次TEST (RMK00259) | 訂單:2512DCD003/001 RCL 無 <生產備註> 事項 | 訂單:2512DCD003/001 CCPK 無 <生產備註> 事項 | 訂單:2512DCD003/001 CGQC 無 <品檢備註> 事項 | 訂單:2512DCD003/001 CCQC <品檢備註> 事項如下 . ★品檢注意！JIS&CNS 訂單必須每滿50噸一定要再做一次TEST (RMK00259) | 訂單:2512DCD003/001 TOL 無 <生產備註> 事項 |  | 訂單 2512DCD003/001 修改記錄如下: 20251204 14:47:57 (24025) 退火碼: >> S1, 用途碼: >> CIA008, 背面標示: >> C814, 訂單背面顏色(五碼): >> BW73Y, 背面漆膜厚: >> 12.5, 背面漆塗漆型式幾塗幾烤: >> 2, 鉻酸鹽: >> Z, 訂單厚度: >> 0.52, 訂單重: >> 35, 重量容許率(下限): >> 10, 重量容許率(上限): >> 10, 訂單寬度: >> 914, 鍍製方式: >> AC, 鋼捲內徑: >> 508, 鋼捲下限重: >> 3, 鋼捲上限重: >> 5, 壓花條件碼: >> -, 表面花紋: >> R, 綠色識別碼: >> -, 印刷輥號: >> -, 產品代碼: >> PPGL, 皮膜碼: >> -, 單位別: >> M, 油品種類: >> Z, 塗油量: >> Z, 包裝代碼: >> D2 , 保護膜碼: >> -, 客戶試片取樣型式: >> -, 調質碼: >> S, 套筒碼: >> R , 規格: >> CGLC400-20, 製造標準: >> CNS, 表面處理劑種類: >> Z, 表面處理劑塗佈量: >> Z, 伸長率測試: >> N, 硬度測試碼: >> N, 抗拉強度測試: >> N, 降伏強度測試: >> N, 厚度變異: >> -1.4, 訂單正面顏色(五碼): >> SC306, 正面漆膜厚: >> 25, 正面漆塗漆型式幾塗幾烤: >> 2, 修邊碼: >> Y, 重量碼: >> AW, 鋼捲捲向: >> I, 鍍層碼: >> AZ150, | H:厚度偏薄
PPSUS | 2512DCD004/001 |  |  | 1. PPSUS&PPAL 單位長度(M/T)要自己算完後修改 SOP內容。RD洗衣機外殼用可用 -0.04～0 去算 (OFP00649)-{.不符.} | 訂單:2512DCD004/001 CPL 無 <生產備註> 事項 | 訂單:2512DCD004/001 CR1 無 <生產備註> 事項 | 訂單:2512DCD004/001 CR2 無 <生產備註> 事項 | 訂單:2512DCD004/001 CG1 無 <生產備註> 事項 | 訂單:2512DCD004/001 CG2 無 <生產備註> 事項 | 訂單:2512DCD004/001 CC1 <生產備註> 事項如下 . 1.入口板厚以平凸分釐卡量測,其W/D距板邊10mm處量測 (RMK00619) . 2.入口急峻度≦0.7%，毛邊(雙平頭分釐卡)≦30μm(一定要落實記錄，以作為品質追蹤依據) (RMK00619) . 3.出/入口鼓起≦0.5mm超出管制規格請TSD送RCL確認板形 (RMK00619) . 4.前處理皮膜Si=14±5 mg/m2於CC2品檢室Twin-X:NRC350-Si(SUS304)檢測 (RMK00619) . 5.其餘品質管制若無特別註明，則以對應的烤漆產品用途管制 (RMK00619) . 6.【捲取+套桶】出口一律 STAGGER 捲取，並使用比訂單寬度"加寬"的套桶（一般為"P"，超低光澤與印刷為"S"） (RMK00619) | 訂單:2512DCD004/001 CC2 <生產備註> 事項如下 . 1.入口板厚以平凸分釐卡量測,其W/D距板邊10mm處量測 (RMK00619) . 2.入口急峻度≦0.7%，毛邊(雙平頭分釐卡)≦30μm(一定要落實記錄，以作為品質追蹤依據) (RMK00619) . 3.出/入口鼓起≦0.5mm超出管制規格請TSD送RCL確認板形 (RMK00619) . 4.前處理皮膜Si=14±5 mg/m2於CC2品檢室Twin-X:NRC350-Si(SUS304)檢測 (RMK00619) . 5.其餘品質管制若無特別註明，則以對應的烤漆產品用途管制 (RMK00619) . 6.【捲取+套桶】出口一律 STAGGER 捲取，並使用比訂單寬度"加寬"的套桶（一般為"P"，超低光澤與印刷為"S"） (RMK00619) | 訂單:2512DCD004/001 RCL 無 <生產備註> 事項 | 訂單:2512DCD004/001 CCPK 無 <生產備註> 事項 | 訂單:2512DCD004/001 CGQC 無 <品檢備註> 事項 | 訂單:2512DCD004/001 CCQC <品檢備註> 事項如下 . 1.入口板厚以平凸分釐卡量測,其W/D距板邊10mm處量測 (RMK00619) . 2.入口急峻度≦0.7%，毛邊(雙平頭分釐卡)≦30μm(一定要落實記錄，以作為品質追蹤依據) (RMK00619) . 3.出/入口鼓起≦0.5mm超出管制規格請TSD送RCL確認板形 (RMK00619) . 4.前處理皮膜Si=14±5 mg/m2於CC2品檢室Twin-X:NRC350-Si(SUS304)檢測 (RMK00619) . 5.其餘品質管制若無特別註明，則以對應的烤漆產品用途管制 (RMK00619) . 6.【捲取+套桶】出口一律 STAGGER 捲取，並使用比訂單寬度"加寬"的套桶（一般為"P"，超低光澤與印刷為"S"） (RMK00619) | 訂單:2512DCD004/001 TOL 無 <生產備註> 事項 |  | 訂單 2512DCD004/001 修改記錄如下: 20251205 11:41:47 (22030) 退火碼: >> S1, 用途碼: >> CIA008, 背面標示: >> C989, 訂單背面顏色(五碼): >> BW73Y, 背面漆膜厚: >> 12.5, 背面漆塗漆型式幾塗幾烤: >> 2, 鉻酸鹽: >> Z, 訂單厚度: >> 0.46, 訂單重: >> 20, 重量容許率(下限): >> 10, 重量容許率(上限): >> 10, 訂單寬度: >> 914, 鍍製方式: >> BC, 鋼捲內徑: >> 508, 鋼捲下限重: >> 3, 鋼捲上限重: >> 5, 壓花條件碼: >> -, 表面花紋: >> -, 綠色識別碼: >> -, 印刷輥號: >> -, 產品代碼: >> PPSUS, 皮膜碼: >> -, 單位別: >> M, 油品種類: >> Z, 塗油量: >> Z, 包裝代碼: >> A3 , 保護膜碼: >> -, 客戶試片取樣型式: >> -, 調質碼: >> S, 套筒碼: >> P , 規格: >> CSUS304-20, 製造標準: >> SYSCO, 表面處理劑種類: >> Z, 表面處理劑塗佈量: >> Z, 伸長率測試: >> N, 硬度測試碼: >> N, 抗拉強度測試: >> N, 降伏強度測試: >> N, 訂單正面顏色(五碼): >> 2Y730, 正面漆膜厚: >> 25, 正面漆塗漆型式幾塗幾烤: >> 2, 修邊碼: >> Y, 重量碼: >> AW, 鋼捲捲向: >> I, 鍍層碼: >> -, | *:
PPSUS | 2512DCD004/002 |  |  | 1. PPSUS&PPAL 單位長度(M/T)要自己算完後修改 SOP內容。RD洗衣機外殼用可用 -0.04～0 去算 (OFP00649)-{.不符.} | 訂單:2512DCD004/002 CPL 無 <生產備註> 事項 | 訂單:2512DCD004/002 CR1 無 <生產備註> 事項 | 訂單:2512DCD004/002 CR2 無 <生產備註> 事項 | 訂單:2512DCD004/002 CG1 無 <生產備註> 事項 | 訂單:2512DCD004/002 CG2 無 <生產備註> 事項 | 訂單:2512DCD004/002 CC1 <生產備註> 事項如下 . 1.入口板厚以平凸分釐卡量測,其W/D距板邊10mm處量測 (RMK00619) . 2.入口急峻度≦0.7%，毛邊(雙平頭分釐卡)≦30μm(一定要落實記錄，以作為品質追蹤依據) (RMK00619) . 3.出/入口鼓起≦0.5mm超出管制規格請TSD送RCL確認板形 (RMK00619) . 4.前處理皮膜Si=14±5 mg/m2於CC2品檢室Twin-X:NRC350-Si(SUS304)檢測 (RMK00619) . 5.其餘品質管制若無特別註明，則以對應的烤漆產品用途管制 (RMK00619) . 6.【捲取+套桶】出口一律 STAGGER 捲取，並使用比訂單寬度"加寬"的套桶（一般為"P"，超低光澤與印刷為"S"） (RMK00619) | 訂單:2512DCD004/002 CC2 <生產備註> 事項如下 . 1.入口板厚以平凸分釐卡量測,其W/D距板邊10mm處量測 (RMK00619) . 2.入口急峻度≦0.7%，毛邊(雙平頭分釐卡)≦30μm(一定要落實記錄，以作為品質追蹤依據) (RMK00619) . 3.出/入口鼓起≦0.5mm超出管制規格請TSD送RCL確認板形 (RMK00619) . 4.前處理皮膜Si=14±5 mg/m2於CC2品檢室Twin-X:NRC350-Si(SUS304)檢測 (RMK00619) . 5.其餘品質管制若無特別註明，則以對應的烤漆產品用途管制 (RMK00619) . 6.【捲取+套桶】出口一律 STAGGER 捲取，並使用比訂單寬度"加寬"的套桶（一般為"P"，超低光澤與印刷為"S"） (RMK00619) | 訂單:2512DCD004/002 RCL 無 <生產備註> 事項 | 訂單:2512DCD004/002 CCPK 無 <生產備註> 事項 | 訂單:2512DCD004/002 CGQC 無 <品檢備註> 事項 | 訂單:2512DCD004/002 CCQC <品檢備註> 事項如下 . 1.入口板厚以平凸分釐卡量測,其W/D距板邊10mm處量測 (RMK00619) . 2.入口急峻度≦0.7%，毛邊(雙平頭分釐卡)≦30μm(一定要落實記錄，以作為品質追蹤依據) (RMK00619) . 3.出/入口鼓起≦0.5mm超出管制規格請TSD送RCL確認板形 (RMK00619) . 4.前處理皮膜Si=14±5 mg/m2於CC2品檢室Twin-X:NRC350-Si(SUS304)檢測 (RMK00619) . 5.其餘品質管制若無特別註明，則以對應的烤漆產品用途管制 (RMK00619) . 6.【捲取+套桶】出口一律 STAGGER 捲取，並使用比訂單寬度"加寬"的套桶（一般為"P"，超低光澤與印刷為"S"） (RMK00619) | 訂單:2512DCD004/002 TOL 無 <生產備註> 事項 |  | 訂單 2512DCD004/002 修改記錄如下: 20251205 11:41:49 (22030) 退火碼: >> S1, 用途碼: >> CIA008, 背面標示: >> C989, 訂單背面顏色(五碼): >> BW73Y, 背面漆膜厚: >> 12.5, 背面漆塗漆型式幾塗幾烤: >> 2, 鉻酸鹽: >> Z, 訂單厚度: >> 0.46, 訂單重: >> 100, 重量容許率(下限): >> 10, 重量容許率(上限): >> 10, 訂單寬度: >> 914, 鍍製方式: >> BC, 鋼捲內徑: >> 508, 鋼捲下限重: >> 3, 鋼捲上限重: >> 5, 壓花條件碼: >> -, 表面花紋: >> -, 綠色識別碼: >> -, 印刷輥號: >> -, 產品代碼: >> PPSUS, 皮膜碼: >> -, 單位別: >> M, 油品種類: >> Z, 塗油量: >> Z, 包裝代碼: >> A3 , 保護膜碼: >> -, 客戶試片取樣型式: >> -, 調質碼: >> S, 套筒碼: >> P , 規格: >> CSUS304-20, 製造標準: >> SYSCO, 表面處理劑種類: >> Z, 表面處理劑塗佈量: >> Z, 伸長率測試: >> N, 硬度測試碼: >> N, 抗拉強度測試: >> N, 降伏強度測試: >> N, 訂單正面顏色(五碼): >> 1C460, 正面漆膜厚: >> 25, 正面漆塗漆型式幾塗幾烤: >> 2, 修邊碼: >> Y, 重量碼: >> AW, 鋼捲捲向: >> I, 鍍層碼: >> -, | *:
PPSUS | 2512DCD004/003 |  |  | 1. PPSUS&PPAL 單位長度(M/T)要自己算完後修改 SOP內容。RD洗衣機外殼用可用 -0.04～0 去算 (OFP00649)-{.不符.} | 訂單:2512DCD004/003 CPL 無 <生產備註> 事項 | 訂單:2512DCD004/003 CR1 無 <生產備註> 事項 | 訂單:2512DCD004/003 CR2 無 <生產備註> 事項 | 訂單:2512DCD004/003 CG1 <生產備註> 事項如下 . 瓦形屋頂用 注意鍍層控制範圍：min=標準值，Max=標準值+30 (RMK00103) . 因成形性需求故鍍層量有上限管制，排程變換前後一顆分切請U3暫留，待產線確認鍍層量後再行處置。 (RMK00103) | 訂單:2512DCD004/003 CG2 <生產備註> 事項如下 . 瓦形屋頂用 注意鍍層控制範圍：min=標準值，Max=標準值+30 (RMK00103) . 因成形性需求故鍍層量有上限管制，排程變換前後一顆分切請U3暫留，待產線確認鍍層量後再行處置。 (RMK00103) | 訂單:2512DCD004/003 CC1 <生產備註> 事項如下 . 超低光澤產品,色差計塗佈量依據5+20U為基準。RYF89 以5+22U為基準。 (RMK00103) . 請出口人員貼上"請勿堆疊"紅色標簽. (RMK00103) . R字頭色碼因色差對膜厚極其敏感，MASS目標102%~115%之間. (RMK00103) . R字頭色碼塗佈量須在20U以上,不然會有白色點狀(繩紋),已被客戶訴賠. (RMK00103) . 捲起單位張力請加大至 5.5（有另行備註要求張力設定時，依另行備註需求設定）） (RMK00103) . 1.入口板厚以平凸分釐卡量測,其W/D距板邊10mm處量測 (RMK00619) . 2.入口急峻度≦0.7%，毛邊(雙平頭分釐卡)≦30μm(一定要落實記錄，以作為品質追蹤依據) (RMK00619) . 3.出/入口鼓起≦0.5mm超出管制規格請TSD送RCL確認板形 (RMK00619) . 4.前處理皮膜Si=14±5 mg/m2於CC2品檢室Twin-X:NRC350-Si(SUS304)檢測 (RMK00619) . 5.其餘品質管制若無特別註明，則以對應的烤漆產品用途管制 (RMK00619) . 6.【捲取+套桶】出口一律 STAGGER 捲取，並使用比訂單寬度"加寬"的套桶（一般為"P"，超低光澤與印刷為"S"） (RMK00619) | 訂單:2512DCD004/003 CC2 <生產備註> 事項如下 . 超低光澤產品,色差計塗佈量依據5+20U為基準。RYF89 以5+22U為基準。 (RMK00103) . 請出口人員貼上"請勿堆疊"紅色標簽. (RMK00103) . R字頭色碼因色差對膜厚極其敏感，MASS目標102%~115%之間. (RMK00103) . R字頭色碼塗佈量須在20U以上,不然會有白色點狀(繩紋),已被客戶訴賠. (RMK00103) . 1.入口板厚以平凸分釐卡量測,其W/D距板邊10mm處量測 (RMK00619) . 2.入口急峻度≦0.7%，毛邊(雙平頭分釐卡)≦30μm(一定要落實記錄，以作為品質追蹤依據) (RMK00619) . 3.出/入口鼓起≦0.5mm超出管制規格請TSD送RCL確認板形 (RMK00619) . 4.前處理皮膜Si=14±5 mg/m2於CC2品檢室Twin-X:NRC350-Si(SUS304)檢測 (RMK00619) . 5.其餘品質管制若無特別註明，則以對應的烤漆產品用途管制 (RMK00619) . 6.【捲取+套桶】出口一律 STAGGER 捲取，並使用比訂單寬度"加寬"的套桶（一般為"P"，超低光澤與印刷為"S"） (RMK00619) | 訂單:2512DCD004/003 RCL 無 <生產備註> 事項 | 訂單:2512DCD004/003 CCPK 無 <生產備註> 事項 | 訂單:2512DCD004/003 CGQC <品檢備註> 事項如下 . 瓦形屋頂用 注意鍍層控制範圍：min=標準值，Max=標準值+30 (RMK00103) | 訂單:2512DCD004/003 CCQC <品檢備註> 事項如下 . 超低光澤產品,色差計塗佈量依據5+20U為基準。RYF89 以5+22U為基準。 (RMK00103) . R字頭色碼因色差對膜厚極其敏感，MASS目標102%~115%之間. (RMK00103) . 1.入口板厚以平凸分釐卡量測,其W/D距板邊10mm處量測 (RMK00619) . 2.入口急峻度≦0.7%，毛邊(雙平頭分釐卡)≦30μm(一定要落實記錄，以作為品質追蹤依據) (RMK00619) . 3.出/入口鼓起≦0.5mm超出管制規格請TSD送RCL確認板形 (RMK00619) . 4.前處理皮膜Si=14±5 mg/m2於CC2品檢室Twin-X:NRC350-Si(SUS304)檢測 (RMK00619) . 5.其餘品質管制若無特別註明，則以對應的烤漆產品用途管制 (RMK00619) . 6.【捲取+套桶】出口一律 STAGGER 捲取，並使用比訂單寬度"加寬"的套桶（一般為"P"，超低光澤與印刷為"S"） (RMK00619) | 訂單:2512DCD004/003 TOL 無 <生產備註> 事項 |  | 訂單 2512DCD004/003 修改記錄如下: 20251205 11:41:51 (22030) 退火碼: >> S1, 用途碼: >> CIA008, 背面標示: >> C989, 訂單背面顏色(五碼): >> BW73Y, 背面漆膜厚: >> 12.5, 背面漆塗漆型式幾塗幾烤: >> 2, 鉻酸鹽: >> Z, 訂單厚度: >> 0.46, 訂單重: >> 80, 重量容許率(下限): >> 10, 重量容許率(上限): >> 10, 訂單寬度: >> 914, 鍍製方式: >> BC, 鋼捲內徑: >> 508, 鋼捲下限重: >> 3, 鋼捲上限重: >> 5, 壓花條件碼: >> -, 表面花紋: >> -, 綠色識別碼: >> -, 印刷輥號: >> -, 產品代碼: >> PPSUS, 皮膜碼: >> -, 單位別: >> M, 油品種類: >> Z, 塗油量: >> Z, 包裝代碼: >> A3 , 保護膜碼: >> -, 客戶試片取樣型式: >> -, 調質碼: >> S, 套筒碼: >> S , 規格: >> CSUS304-20, 製造標準: >> SYSCO, 表面處理劑種類: >> Z, 表面處理劑塗佈量: >> Z, 伸長率測試: >> N, 硬度測試碼: >> N, 抗拉強度測試: >> N, 降伏強度測試: >> N, 訂單正面顏色(五碼): >> RYF89, 正面漆膜厚: >> 25, 正面漆塗漆型式幾塗幾烤: >> 2, 修邊碼: >> Y, 重量碼: >> AW, 鋼捲捲向: >> I, 鍍層碼: >> -, | *:
PPSUS | 2512DCD004/004 |  |  | 1. PPSUS&PPAL 單位長度(M/T)要自己算完後修改 SOP內容。RD洗衣機外殼用可用 -0.04～0 去算 (OFP00649)-{.不符.} | 訂單:2512DCD004/004 CPL 無 <生產備註> 事項 | 訂單:2512DCD004/004 CR1 無 <生產備註> 事項 | 訂單:2512DCD004/004 CR2 無 <生產備註> 事項 | 訂單:2512DCD004/004 CG1 <生產備註> 事項如下 . 瓦形屋頂用 注意鍍層控制範圍：min=標準值，Max=標準值+30 (RMK00103) . 因成形性需求故鍍層量有上限管制，排程變換前後一顆分切請U3暫留，待產線確認鍍層量後再行處置。 (RMK00103) | 訂單:2512DCD004/004 CG2 <生產備註> 事項如下 . 瓦形屋頂用 注意鍍層控制範圍：min=標準值，Max=標準值+30 (RMK00103) . 因成形性需求故鍍層量有上限管制，排程變換前後一顆分切請U3暫留，待產線確認鍍層量後再行處置。 (RMK00103) | 訂單:2512DCD004/004 CC1 <生產備註> 事項如下 . 超低光澤產品,色差計塗佈量依據5+20U為基準。RYF89 以5+22U為基準。 (RMK00103) . 請出口人員貼上"請勿堆疊"紅色標簽. (RMK00103) . R字頭色碼因色差對膜厚極其敏感，MASS目標102%~115%之間. (RMK00103) . R字頭色碼塗佈量須在20U以上,不然會有白色點狀(繩紋),已被客戶訴賠. (RMK00103) . 捲起單位張力請加大至 5.5（有另行備註要求張力設定時，依另行備註需求設定）） (RMK00103) . 1.入口板厚以平凸分釐卡量測,其W/D距板邊10mm處量測 (RMK00619) . 2.入口急峻度≦0.7%，毛邊(雙平頭分釐卡)≦30μm(一定要落實記錄，以作為品質追蹤依據) (RMK00619) . 3.出/入口鼓起≦0.5mm超出管制規格請TSD送RCL確認板形 (RMK00619) . 4.前處理皮膜Si=14±5 mg/m2於CC2品檢室Twin-X:NRC350-Si(SUS304)檢測 (RMK00619) . 5.其餘品質管制若無特別註明，則以對應的烤漆產品用途管制 (RMK00619) . 6.【捲取+套桶】出口一律 STAGGER 捲取，並使用比訂單寬度"加寬"的套桶（一般為"P"，超低光澤與印刷為"S"） (RMK00619) | 訂單:2512DCD004/004 CC2 <生產備註> 事項如下 . 超低光澤產品,色差計塗佈量依據5+20U為基準。RYF89 以5+22U為基準。 (RMK00103) . 請出口人員貼上"請勿堆疊"紅色標簽. (RMK00103) . R字頭色碼因色差對膜厚極其敏感，MASS目標102%~115%之間. (RMK00103) . R字頭色碼塗佈量須在20U以上,不然會有白色點狀(繩紋),已被客戶訴賠. (RMK00103) . 1.入口板厚以平凸分釐卡量測,其W/D距板邊10mm處量測 (RMK00619) . 2.入口急峻度≦0.7%，毛邊(雙平頭分釐卡)≦30μm(一定要落實記錄，以作為品質追蹤依據) (RMK00619) . 3.出/入口鼓起≦0.5mm超出管制規格請TSD送RCL確認板形 (RMK00619) . 4.前處理皮膜Si=14±5 mg/m2於CC2品檢室Twin-X:NRC350-Si(SUS304)檢測 (RMK00619) . 5.其餘品質管制若無特別註明，則以對應的烤漆產品用途管制 (RMK00619) . 6.【捲取+套桶】出口一律 STAGGER 捲取，並使用比訂單寬度"加寬"的套桶（一般為"P"，超低光澤與印刷為"S"） (RMK00619) | 訂單:2512DCD004/004 RCL 無 <生產備註> 事項 | 訂單:2512DCD004/004 CCPK 無 <生產備註> 事項 | 訂單:2512DCD004/004 CGQC <品檢備註> 事項如下 . 瓦形屋頂用 注意鍍層控制範圍：min=標準值，Max=標準值+30 (RMK00103) | 訂單:2512DCD004/004 CCQC <品檢備註> 事項如下 . 超低光澤產品,色差計塗佈量依據5+20U為基準。RYF89 以5+22U為基準。 (RMK00103) . R字頭色碼因色差對膜厚極其敏感，MASS目標102%~115%之間. (RMK00103) . 1.入口板厚以平凸分釐卡量測,其W/D距板邊10mm處量測 (RMK00619) . 2.入口急峻度≦0.7%，毛邊(雙平頭分釐卡)≦30μm(一定要落實記錄，以作為品質追蹤依據) (RMK00619) . 3.出/入口鼓起≦0.5mm超出管制規格請TSD送RCL確認板形 (RMK00619) . 4.前處理皮膜Si=14±5 mg/m2於CC2品檢室Twin-X:NRC350-Si(SUS304)檢測 (RMK00619) . 5.其餘品質管制若無特別註明，則以對應的烤漆產品用途管制 (RMK00619) . 6.【捲取+套桶】出口一律 STAGGER 捲取，並使用比訂單寬度"加寬"的套桶（一般為"P"，超低光澤與印刷為"S"） (RMK00619) | 訂單:2512DCD004/004 TOL 無 <生產備註> 事項 |  | 訂單 2512DCD004/004 修改記錄如下: 20251231 17:06:13 (22030) 退火碼: >> S1, 用途碼: >> CIA008, 背面標示: >> C989, 訂單背面顏色(五碼): >> BW78Y, 背面漆膜厚: >> 12.5, 背面漆塗漆型式幾塗幾烤: >> 2, 鉻酸鹽: >> Z, 訂單厚度: >> 0.46, 訂單重: >> 30, 重量容許率(下限): >> 10, 重量容許率(上限): >> 10, 訂單寬度: >> 914, 鍍製方式: >> BC, 鋼捲內徑: >> 508, 鋼捲下限重: >> 3, 鋼捲上限重: >> 5, 壓花條件碼: >> -, 表面花紋: >> -, 綠色識別碼: >> -, 印刷輥號: >> -, 產品代碼: >> PPSUS, 皮膜碼: >> -, 單位別: >> M, 油品種類: >> Z, 塗油量: >> Z, 包裝代碼: >> A3 , 保護膜碼: >> -, 客戶試片取樣數量: >> 0, 客戶試片取樣型式: >> -, 調質碼: >> S, 套筒碼: >> P , 規格: >> CSUS304-20, 製造標準: >> SYSCO, 表面處理劑種類: >> Z, 表面處理劑塗佈量: >> Z, 伸長率測試: >> N, 硬度測試碼: >> N, 抗拉強度測試: >> N, 降伏強度測試: >> N, 厚度變異: >> 0, 訂單正面顏色(五碼): >> RBF50, 正面漆膜厚: >> 25, 正面漆塗漆型式幾塗幾烤: >> 2, 修邊碼: >> Y, 重量碼: >> AW, 鋼捲捲向: >> I, 鍍層碼: >> -, 20260102 08:27:53 (22030) 套筒碼: P >> S , | *:
PPGL | 2512DCD005/001 |  | 1. 部分大陸料含B元素超過CNS規範管制，故請原料CNS規範之訂單不要配大陸料 (OFP00684)-{.不符.} | 1. 訂單若有厚度變異，冷軋厚度公差比照烤漆計算公式 , 但最小為 1/2 公差做設定 (OFP00254)-{.不符.} 2. "偏薄要求訂單" 鍍後厚度減 鍍後厚度下限需大於 0.02 MM,以免發生厚度不足狀況 (OFP00369)-{.不符.} 3. 部分大陸料含B元素超過CNS規範管制，故請原料CNS規範之訂單不要配大陸料 (OFP00684)-{.不符.} | 訂單:2512DCD005/001 CPL <生產備註> 事項如下 . 除HGI/ HGL 訂單邊緣不噴油. 其餘皆側緣噴油 (RMK00285) | 訂單:2512DCD005/001 CR1 無 <生產備註> 事項 | 訂單:2512DCD005/001 CR2 無 <生產備註> 事項 | 訂單:2512DCD005/001 CG1 無 <生產備註> 事項 | 訂單:2512DCD005/001 CG2 無 <生產備註> 事項 | 訂單:2512DCD005/001 CC1 <生產備註> 事項如下 . ★品檢注意！JIS&CNS 訂單必須每滿50噸一定要再做一次TEST (RMK00259) . 【品檢】 第一PASS(只塗底漆)仍需作外觀板面檢驗, 若發現缺陷以８８Ｂ處置作暫留 (RMK00345) . 【品檢】測試時依Base色差值管制, 超出管制值時,若TSD2 或 TDCC判定要生產, 請在測試及外觀報表簽名 (RMK00345) . 【品檢】 測試時最後成品要不要生產由 TSD2決定 (RMK00345) . 【品檢】正式生產後, 請保留第二分切試片，簽名當作此生產批對色板, 並請留意同批目視無明顯色差。 (RMK00345) . 【品檢】每一分切留30cm*全寬試片1片裁成A4一片 TO 業務 (RMK00345) . 2015年發生過訴賠。請出口使用鋼套桶前請檢查焊接處，以免捲取後產生折痕 (RMK00381) . 2.第2Pass (RMK00438) . 2.1.線速: 50mpm 印刷輥號: G34-C1300 (RMK00438) . 2.2.第2Pass生產，前處理不必塗裝。 (RMK00438) . 2.3.出口鋼捲請貼“禁止疊放”紅色標籤。收捲張力設定同rough matt。 (RMK00438) . 2.4.Base 2輥R塗裝，濾心50μ，稀釋Thinner為No.2B，粘度50±10”，PMT設定為232℃。 (RMK00438) . 2.5.Printer (Head 1 + Head 3) 2輥印刷砂岩石紋圖案 (NYT37S)。 (RMK00438) . 2.6.Printer 生產時需開熱風。 (RMK00438) . 2.7.Printer Head 4 塗裝KP 1E6172，PMT設定為232℃。 (RMK00438) . 2.8.1E6172 Clear有含骨材，塗裝黏度：先以原液塗裝視塗裝板面狀況作調整。 (RMK00438) . 2.9.Clear稀釋Thinner為No.2B，濾心125μ。 (RMK00438) . 1.第1Pass (RMK00595) . 1.1.線速85mpm，只塗裝正面5μ，背面僅前處理不塗漆。 (RMK00595) . 1.2.正面底漆以R塗裝方式，不允許繩紋或塗佈不均..等塗裝缺陷。 (RMK00595) . 1.3.塗佈量請控制95~105%。 (RMK00595) . 1.4.第1Pass生產不用噴背標。 (RMK00595) . 1.5.★生產印刷第一PASS時，出口請收內捲★ (RMK00595) | 訂單:2512DCD005/001 CC2 <生產備註> 事項如下 . ★品檢注意！JIS&CNS 訂單必須每滿50噸一定要再做一次TEST (RMK00259) . 【品檢】 第一PASS(只塗底漆)仍需作外觀板面檢驗, 若發現缺陷以８８Ｂ處置作暫留 (RMK00345) . 【品檢】測試時依Base色差值管制, 超出管制值時,若TSD2 或 TDCC判定要生產, 請在測試及外觀報表簽名 (RMK00345) . 【品檢】 測試時最後成品要不要生產由 TSD2決定 (RMK00345) . 【品檢】正式生產後, 請保留第二分切試片，簽名當作此生產批對色板, 並請留意同批目視無明顯色差。 (RMK00345) . 【品檢】每一分切留30cm*全寬試片1片裁成A4一片 TO 業務 (RMK00345) . 2015年發生過訴賠。請出口使用鋼套桶前請檢查焊接處，以免捲取後產生折痕 (RMK00381) . 2.第2Pass (RMK00438) . 2.1.線速: 50mpm 印刷輥號: G34-C1300 (RMK00438) . 2.2.第2Pass生產，前處理不必塗裝。 (RMK00438) . 2.3.出口鋼捲請貼“禁止疊放”紅色標籤。收捲張力設定同rough matt。 (RMK00438) . 2.4.Base 2輥R塗裝，濾心50μ，稀釋Thinner為No.2B，粘度50±10”，PMT設定為232℃。 (RMK00438) . 2.5.Printer (Head 1 + Head 3) 2輥印刷砂岩石紋圖案 (NYT37S)。 (RMK00438) . 2.6.Printer 生產時需開熱風。 (RMK00438) . 2.7.Printer Head 4 塗裝KP 1E6172，PMT設定為232℃。 (RMK00438) . 2.8.1E6172 Clear有含骨材，塗裝黏度：先以原液塗裝視塗裝板面狀況作調整。 (RMK00438) . 2.9.Clear稀釋Thinner為No.2B，濾心125μ。 (RMK00438) . 1.第1Pass (RMK00595) . 1.1.線速85mpm，只塗裝正面5μ，背面僅前處理不塗漆。 (RMK00595) . 1.2.正面底漆以R塗裝方式，不允許繩紋或塗佈不均..等塗裝缺陷。 (RMK00595) . 1.3.塗佈量請控制95~105%。 (RMK00595) . 1.4.第1Pass生產不用噴背標。 (RMK00595) . 1.5.★生產印刷第一PASS時，出口請收內捲★ (RMK00595) | 訂單:2512DCD005/001 RCL 無 <生產備註> 事項 | 訂單:2512DCD005/001 CCPK 無 <生產備註> 事項 | 訂單:2512DCD005/001 CGQC 無 <品檢備註> 事項 | 訂單:2512DCD005/001 CCQC <品檢備註> 事項如下 . ★品檢注意！JIS&CNS 訂單必須每滿50噸一定要再做一次TEST (RMK00259) . 【品檢】 第一PASS(只塗底漆)仍需作外觀板面檢驗, 若發現缺陷以８８Ｂ處置作暫留 (RMK00345) . 【品檢】測試時依Base色差值管制, 超出管制值時,若TSD2 或 TDCC判定要生產, 請在測試及外觀報表簽名 (RMK00345) . 【品檢】 測試時最後成品要不要生產由 TSD2決定 (RMK00345) . 【品檢】正式生產後, 請保留第二分切試片，簽名當作此生產批對色板, 並請留意同批目視無明顯色差。 (RMK00345) . 【品檢】每一分切留30cm*全寬試片1片裁成A4一片 TO 業務 (RMK00345) . 2.第2Pass (RMK00438) . 2.1.線速: 50mpm 印刷輥號: G34-C1300 (RMK00438) . 2.2.第2Pass生產，前處理不必塗裝。 (RMK00438) . 2.3.出口鋼捲請貼“禁止疊放”紅色標籤。收捲張力設定同rough matt。 (RMK00438) . 2.4.Base 2輥R塗裝，濾心50μ，稀釋Thinner為No.2B，粘度50±10”，PMT設定為232℃。 (RMK00438) . 2.5.Printer (Head 1 + Head 3) 2輥印刷砂岩石紋圖案 (NYT37S)。 (RMK00438) . 2.6.Printer 生產時需開熱風。 (RMK00438) . 2.7.Printer Head 4 塗裝KP 1E6172，PMT設定為232℃。 (RMK00438) . 2.8.1E6172 Clear有含骨材，塗裝黏度：先以原液塗裝視塗裝板面狀況作調整。 (RMK00438) . 2.9.Clear稀釋Thinner為No.2B，濾心125μ。 (RMK00438) . 1.第1Pass (RMK00595) . 1.1.線速85mpm，只塗裝正面5μ，背面僅前處理不塗漆。 (RMK00595) . 1.2.正面底漆以R塗裝方式，不允許繩紋或塗佈不均..等塗裝缺陷。 (RMK00595) . 1.3.塗佈量請控制95~105%。 (RMK00595) . 1.4.第1Pass生產不用噴背標。 (RMK00595) . 1.5.★生產印刷第一PASS時，出口請收內捲★ (RMK00595) | 訂單:2512DCD005/001 TOL 無 <生產備註> 事項 |  | 訂單 2512DCD005/001 修改記錄如下: 20251205 16:11:09 (21003) 退火碼: >> S1, 用途碼: >> COA020, 背面標示: >> C811, 訂單背面顏色(五碼): >> BW73X, 背面漆膜厚: >> 15, 背面漆塗漆型式幾塗幾烤: >> 2, 鉻酸鹽: >> Z, 訂單厚度: >> 0.35, 訂單重: >> 220, 重量容許率(下限): >> 10, 重量容許率(上限): >> 10, 訂單寬度: >> 914, 鍍製方式: >> BC, 鋼捲內徑: >> 508, 鋼捲下限重: >> 3, 鋼捲上限重: >> 5, 壓花條件碼: >> -, 表面花紋: >> R, GL鋅花要求下限: >> 0, GL鋅花要求上限: >> 0, 綠色識別碼: >> -, 印刷輥號: >> G34-C1300, 產品代碼: >> PPGL, 皮膜碼: >> -, 單位別: >> M, 油品種類: >> Z, 塗油量: >> Z, 包裝代碼: >> D2 , 保護膜碼: >> -, 客戶試片取樣型式: >> -, 調質碼: >> S, 套筒碼: >> S , 規格: >> CGLCC-20, 製造標準: >> CNS, 表面處理劑種類: >> Z, 表面處理劑塗佈量: >> Z, 伸長率測試: >> N, 硬度測試碼: >> N, 抗拉強度測試: >> N, 降伏強度測試: >> N, 厚度變異: >> -1.6, 訂單正面顏色(五碼): >> NYS3X, 正面漆膜厚: >> NOM, 正面漆塗漆型式幾塗幾烤: >> 2, 修邊碼: >> Y, 重量碼: >> AW, 鋼捲捲向: >> I, 鍍層碼: >> AZ150, 20251217 10:22:07 (21003) 訂單重: 220 >> 130, 20251224 16:31:49 (22030) 訂單重: 130 >> 60, | H:厚度偏薄
PPGL | 2512DCD005/002 |  | 1. 部分大陸料含B元素超過CNS規範管制，故請原料CNS規範之訂單不要配大陸料 (OFP00684)-{.不符.} | 1. 訂單若有厚度變異，冷軋厚度公差比照烤漆計算公式 , 但最小為 1/2 公差做設定 (OFP00254)-{.不符.} 2. "偏薄要求訂單" 鍍後厚度減 鍍後厚度下限需大於 0.02 MM,以免發生厚度不足狀況 (OFP00369)-{.不符.} 3. 部分大陸料含B元素超過CNS規範管制，故請原料CNS規範之訂單不要配大陸料 (OFP00684)-{.不符.} | 訂單:2512DCD005/002 CPL <生產備註> 事項如下 . 除HGI/ HGL 訂單邊緣不噴油. 其餘皆側緣噴油 (RMK00285) | 訂單:2512DCD005/002 CR1 無 <生產備註> 事項 | 訂單:2512DCD005/002 CR2 無 <生產備註> 事項 | 訂單:2512DCD005/002 CG1 無 <生產備註> 事項 | 訂單:2512DCD005/002 CG2 無 <生產備註> 事項 | 訂單:2512DCD005/002 CC1 <生產備註> 事項如下 . ★品檢注意！JIS&CNS 訂單必須每滿50噸一定要再做一次TEST (RMK00259) . 【品檢】 第一PASS(只塗底漆)仍需作外觀板面檢驗, 若發現缺陷以８８Ｂ處置作暫留 (RMK00345) . 【品檢】測試時依Base色差值管制, 超出管制值時,若TSD2 或 TDCC判定要生產, 請在測試及外觀報表簽名 (RMK00345) . 【品檢】 測試時最後成品要不要生產由 TSD2決定 (RMK00345) . 【品檢】正式生產後, 請保留第二分切試片，簽名當作此生產批對色板, 並請留意同批目視無明顯色差。 (RMK00345) . 【品檢】每一分切留30cm*全寬試片1片裁成A4一片 TO 業務 (RMK00345) . 2015年發生過訴賠。請出口使用鋼套桶前請檢查焊接處，以免捲取後產生折痕 (RMK00381) . 2.第2Pass (RMK00436) . 2.1.線速: 60mpm 印刷輥號: F24-C1300 (RMK00436) . 2.3.第2Pass生產，前處理不必塗裝。 (RMK00436) . 2.4.出口鋼捲請貼“禁止疊放”紅色標籤。收捲張力設定同rough matt。 (RMK00436) . 2.5.Base 2輥R塗裝，濾心50μ，稀釋Thinner為No.2B，粘度50±10”，PMT設定為232℃。 (RMK00436) . 2.6.Printer Head 2 印刷松木紋圖案 (NBT77S)。 (RMK00436) . 2.7.Printer Head 4 塗裝1E6172，PMT設定為232℃。 (RMK00436) . 2.8.1E6172 Clear有含骨材，塗裝黏度：先以原液塗裝視塗裝板面狀況作調整。 (RMK00436) . 2.9.Clear稀釋Thinner為No.2B，濾心125μ。 (RMK00436) . 1.第1Pass (RMK00595) . 1.1.線速85mpm，只塗裝正面5μ，背面僅前處理不塗漆。 (RMK00595) . 1.2.正面底漆以R塗裝方式，不允許繩紋或塗佈不均..等塗裝缺陷。 (RMK00595) . 1.3.塗佈量請控制95~105%。 (RMK00595) . 1.4.第1Pass生產不用噴背標。 (RMK00595) . 1.5.★生產印刷第一PASS時，出口請收內捲★ (RMK00595) | 訂單:2512DCD005/002 CC2 <生產備註> 事項如下 . ★品檢注意！JIS&CNS 訂單必須每滿50噸一定要再做一次TEST (RMK00259) . 【品檢】 第一PASS(只塗底漆)仍需作外觀板面檢驗, 若發現缺陷以８８Ｂ處置作暫留 (RMK00345) . 【品檢】測試時依Base色差值管制, 超出管制值時,若TSD2 或 TDCC判定要生產, 請在測試及外觀報表簽名 (RMK00345) . 【品檢】 測試時最後成品要不要生產由 TSD2決定 (RMK00345) . 【品檢】正式生產後, 請保留第二分切試片，簽名當作此生產批對色板, 並請留意同批目視無明顯色差。 (RMK00345) . 【品檢】每一分切留30cm*全寬試片1片裁成A4一片 TO 業務 (RMK00345) . 2015年發生過訴賠。請出口使用鋼套桶前請檢查焊接處，以免捲取後產生折痕 (RMK00381) . 2.第2Pass (RMK00436) . 2.1.線速: 60mpm 印刷輥號: F24-C1300 (RMK00436) . 2.3.第2Pass生產，前處理不必塗裝。 (RMK00436) . 2.4.出口鋼捲請貼“禁止疊放”紅色標籤。收捲張力設定同rough matt。 (RMK00436) . 2.5.Base 2輥R塗裝，濾心50μ，稀釋Thinner為No.2B，粘度50±10”，PMT設定為232℃。 (RMK00436) . 2.6.Printer Head 2 印刷松木紋圖案 (NBT77S)。 (RMK00436) . 2.7.Printer Head 4 塗裝1E6172，PMT設定為232℃。 (RMK00436) . 2.8.1E6172 Clear有含骨材，塗裝黏度：先以原液塗裝視塗裝板面狀況作調整。 (RMK00436) . 2.9.Clear稀釋Thinner為No.2B，濾心125μ。 (RMK00436) . 1.第1Pass (RMK00595) . 1.1.線速85mpm，只塗裝正面5μ，背面僅前處理不塗漆。 (RMK00595) . 1.2.正面底漆以R塗裝方式，不允許繩紋或塗佈不均..等塗裝缺陷。 (RMK00595) . 1.3.塗佈量請控制95~105%。 (RMK00595) . 1.4.第1Pass生產不用噴背標。 (RMK00595) . 1.5.★生產印刷第一PASS時，出口請收內捲★ (RMK00595) | 訂單:2512DCD005/002 RCL 無 <生產備註> 事項 | 訂單:2512DCD005/002 CCPK 無 <生產備註> 事項 | 訂單:2512DCD005/002 CGQC 無 <品檢備註> 事項 | 訂單:2512DCD005/002 CCQC <品檢備註> 事項如下 . ★品檢注意！JIS&CNS 訂單必須每滿50噸一定要再做一次TEST (RMK00259) . 【品檢】 第一PASS(只塗底漆)仍需作外觀板面檢驗, 若發現缺陷以８８Ｂ處置作暫留 (RMK00345) . 【品檢】測試時依Base色差值管制, 超出管制值時,若TSD2 或 TDCC判定要生產, 請在測試及外觀報表簽名 (RMK00345) . 【品檢】 測試時最後成品要不要生產由 TSD2決定 (RMK00345) . 【品檢】正式生產後, 請保留第二分切試片，簽名當作此生產批對色板, 並請留意同批目視無明顯色差。 (RMK00345) . 【品檢】每一分切留30cm*全寬試片1片裁成A4一片 TO 業務 (RMK00345) . 2.第2Pass (RMK00436) . 2.1.線速: 60mpm 印刷輥號: F24-C1300 (RMK00436) . 2.3.第2Pass生產，前處理不必塗裝。 (RMK00436) . 2.4.出口鋼捲請貼“禁止疊放”紅色標籤。收捲張力設定同rough matt。 (RMK00436) . 2.5.Base 2輥R塗裝，濾心50μ，稀釋Thinner為No.2B，粘度50±10”，PMT設定為232℃。 (RMK00436) . 2.6.Printer Head 2 印刷松木紋圖案 (NBT77S)。 (RMK00436) . 2.7.Printer Head 4 塗裝1E6172，PMT設定為232℃。 (RMK00436) . 2.8.1E6172 Clear有含骨材，塗裝黏度：先以原液塗裝視塗裝板面狀況作調整。 (RMK00436) . 2.9.Clear稀釋Thinner為No.2B，濾心125μ。 (RMK00436) . 1.第1Pass (RMK00595) . 1.1.線速85mpm，只塗裝正面5μ，背面僅前處理不塗漆。 (RMK00595) . 1.2.正面底漆以R塗裝方式，不允許繩紋或塗佈不均..等塗裝缺陷。 (RMK00595) . 1.3.塗佈量請控制95~105%。 (RMK00595) . 1.4.第1Pass生產不用噴背標。 (RMK00595) . 1.5.★生產印刷第一PASS時，出口請收內捲★ (RMK00595) | 訂單:2512DCD005/002 TOL 無 <生產備註> 事項 |  | 訂單 2512DCD005/002 修改記錄如下: 20251217 10:22:10 (21003) 退火碼: >> S1, 用途碼: >> COA020, 背面標示: >> C811, 訂單背面顏色(五碼): >> BW73X, 背面漆膜厚: >> 15, 背面漆塗漆型式幾塗幾烤: >> 2, 鉻酸鹽: >> Z, 訂單厚度: >> 0.35, 訂單重: >> 30, 重量容許率(下限): >> 10, 重量容許率(上限): >> 10, 訂單寬度: >> 914, 鍍製方式: >> BC, 鋼捲內徑: >> 508, 鋼捲下限重: >> 3, 鋼捲上限重: >> 5, 壓花條件碼: >> -, 表面花紋: >> R, GL鋅花要求下限: >> 0, GL鋅花要求上限: >> 0, 綠色識別碼: >> -, 印刷輥號: >> F24-C1300, 產品代碼: >> PPGL, 皮膜碼: >> -, 單位別: >> M, 油品種類: >> Z, 塗油量: >> Z, 包裝代碼: >> D2 , 保護膜碼: >> -, 客戶試片取樣型式: >> -, 調質碼: >> S, 套筒碼: >> S , 規格: >> CGLCC-20, 製造標準: >> CNS, 表面處理劑種類: >> Z, 表面處理劑塗佈量: >> Z, 伸長率測試: >> N, 硬度測試碼: >> N, 抗拉強度測試: >> N, 降伏強度測試: >> N, 厚度變異: >> -1.6, 訂單正面顏色(五碼): >> NBW3Y, 正面漆膜厚: >> NOM, 正面漆塗漆型式幾塗幾烤: >> 2, 修邊碼: >> Y, 重量碼: >> AW, 鋼捲捲向: >> I, 鍍層碼: >> AZ150, | H:厚度偏薄
PPGL | 2512DCD005/003 |  | 1. 部分大陸料含B元素超過CNS規範管制，故請原料CNS規範之訂單不要配大陸料 (OFP00684)-{.不符.} | 1. 訂單若有厚度變異，冷軋厚度公差比照烤漆計算公式 , 但最小為 1/2 公差做設定 (OFP00254)-{.不符.} 2. "偏薄要求訂單" 鍍後厚度減 鍍後厚度下限需大於 0.02 MM,以免發生厚度不足狀況 (OFP00369)-{.不符.} 3. 部分大陸料含B元素超過CNS規範管制，故請原料CNS規範之訂單不要配大陸料 (OFP00684)-{.不符.} | 訂單:2512DCD005/003 CPL <生產備註> 事項如下 . 除HGI/ HGL 訂單邊緣不噴油. 其餘皆側緣噴油 (RMK00285) | 訂單:2512DCD005/003 CR1 無 <生產備註> 事項 | 訂單:2512DCD005/003 CR2 無 <生產備註> 事項 | 訂單:2512DCD005/003 CG1 無 <生產備註> 事項 | 訂單:2512DCD005/003 CG2 無 <生產備註> 事項 | 訂單:2512DCD005/003 CC1 <生產備註> 事項如下 . ★品檢注意！JIS&CNS 訂單必須每滿50噸一定要再做一次TEST (RMK00259) . 【品檢】 第一PASS(只塗底漆)仍需作外觀板面檢驗, 若發現缺陷以８８Ｂ處置作暫留 (RMK00345) . 【品檢】測試時依Base色差值管制, 超出管制值時,若TSD2 或 TDCC判定要生產, 請在測試及外觀報表簽名 (RMK00345) . 【品檢】 測試時最後成品要不要生產由 TSD2決定 (RMK00345) . 【品檢】正式生產後, 請保留第二分切試片，簽名當作此生產批對色板, 並請留意同批目視無明顯色差。 (RMK00345) . 【品檢】每一分切留30cm*全寬試片1片裁成A4一片 TO 業務 (RMK00345) . 2015年發生過訴賠。請出口使用鋼套桶前請檢查焊接處，以免捲取後產生折痕 (RMK00381) . 2.第2Pass (RMK00440) . 2.1.線速: 50mpm 印刷輥號: G24-C1300 (RMK00440) . 2.2.第2Pass生產，前處理不必塗裝。 (RMK00440) . 2.3.出口鋼捲請貼“禁止疊放”紅色標籤。收捲張力設定同rough matt。 (RMK00440) . 2.4.Base 2輥R塗裝，濾心50μ，稀釋Thinner為No.2B，粘度50±10”，PMT設定為232℃。 (RMK00440) . 2.5.Printer (Head 1 + Head 3) 印刷陶岩石紋圖案 (NBT31S)。 (RMK00440) . 2.6.Printer 生產時需開熱風。 (RMK00440) . 2.7.Printer Head 4 塗裝KP 1E6172，PMT設定為232℃。 (RMK00440) . 2.8.1E6172 Clear有含骨材，塗裝黏度：先以原液塗裝視塗裝板面狀況作調整。 (RMK00440) . 2.9.Clear稀釋Thinner為No.2B，濾心125μ。 (RMK00440) . 1.第1Pass (RMK00595) . 1.1.線速85mpm，只塗裝正面5μ，背面僅前處理不塗漆。 (RMK00595) . 1.2.正面底漆以R塗裝方式，不允許繩紋或塗佈不均..等塗裝缺陷。 (RMK00595) . 1.3.塗佈量請控制95~105%。 (RMK00595) . 1.4.第1Pass生產不用噴背標。 (RMK00595) . 1.5.★生產印刷第一PASS時，出口請收內捲★ (RMK00595) | 訂單:2512DCD005/003 CC2 <生產備註> 事項如下 . ★品檢注意！JIS&CNS 訂單必須每滿50噸一定要再做一次TEST (RMK00259) . 【品檢】 第一PASS(只塗底漆)仍需作外觀板面檢驗, 若發現缺陷以８８Ｂ處置作暫留 (RMK00345) . 【品檢】測試時依Base色差值管制, 超出管制值時,若TSD2 或 TDCC判定要生產, 請在測試及外觀報表簽名 (RMK00345) . 【品檢】 測試時最後成品要不要生產由 TSD2決定 (RMK00345) . 【品檢】正式生產後, 請保留第二分切試片，簽名當作此生產批對色板, 並請留意同批目視無明顯色差。 (RMK00345) . 【品檢】每一分切留30cm*全寬試片1片裁成A4一片 TO 業務 (RMK00345) . 2015年發生過訴賠。請出口使用鋼套桶前請檢查焊接處，以免捲取後產生折痕 (RMK00381) . 2.第2Pass (RMK00440) . 2.1.線速: 50mpm 印刷輥號: G24-C1300 (RMK00440) . 2.2.第2Pass生產，前處理不必塗裝。 (RMK00440) . 2.3.出口鋼捲請貼“禁止疊放”紅色標籤。收捲張力設定同rough matt。 (RMK00440) . 2.4.Base 2輥R塗裝，濾心50μ，稀釋Thinner為No.2B，粘度50±10”，PMT設定為232℃。 (RMK00440) . 2.5.Printer (Head 1 + Head 3) 印刷陶岩石紋圖案 (NBT31S)。 (RMK00440) . 2.6.Printer 生產時需開熱風。 (RMK00440) . 2.7.Printer Head 4 塗裝KP 1E6172，PMT設定為232℃。 (RMK00440) . 2.8.1E6172 Clear有含骨材，塗裝黏度：先以原液塗裝視塗裝板面狀況作調整。 (RMK00440) . 2.9.Clear稀釋Thinner為No.2B，濾心125μ。 (RMK00440) . 1.第1Pass (RMK00595) . 1.1.線速85mpm，只塗裝正面5μ，背面僅前處理不塗漆。 (RMK00595) . 1.2.正面底漆以R塗裝方式，不允許繩紋或塗佈不均..等塗裝缺陷。 (RMK00595) . 1.3.塗佈量請控制95~105%。 (RMK00595) . 1.4.第1Pass生產不用噴背標。 (RMK00595) . 1.5.★生產印刷第一PASS時，出口請收內捲★ (RMK00595) | 訂單:2512DCD005/003 RCL 無 <生產備註> 事項 | 訂單:2512DCD005/003 CCPK 無 <生產備註> 事項 | 訂單:2512DCD005/003 CGQC 無 <品檢備註> 事項 | 訂單:2512DCD005/003 CCQC <品檢備註> 事項如下 . ★品檢注意！JIS&CNS 訂單必須每滿50噸一定要再做一次TEST (RMK00259) . 【品檢】 第一PASS(只塗底漆)仍需作外觀板面檢驗, 若發現缺陷以８８Ｂ處置作暫留 (RMK00345) . 【品檢】測試時依Base色差值管制, 超出管制值時,若TSD2 或 TDCC判定要生產, 請在測試及外觀報表簽名 (RMK00345) . 【品檢】 測試時最後成品要不要生產由 TSD2決定 (RMK00345) . 【品檢】正式生產後, 請保留第二分切試片，簽名當作此生產批對色板, 並請留意同批目視無明顯色差。 (RMK00345) . 【品檢】每一分切留30cm*全寬試片1片裁成A4一片 TO 業務 (RMK00345) . 2.第2Pass (RMK00440) . 2.1.線速: 50mpm 印刷輥號: G24-C1300 (RMK00440) . 2.2.第2Pass生產，前處理不必塗裝。 (RMK00440) . 2.3.出口鋼捲請貼“禁止疊放”紅色標籤。收捲張力設定同rough matt。 (RMK00440) . 2.4.Base 2輥R塗裝，濾心50μ，稀釋Thinner為No.2B，粘度50±10”，PMT設定為232℃。 (RMK00440) . 2.5.Printer (Head 1 + Head 3) 印刷陶岩石紋圖案 (NBT31S)。 (RMK00440) . 2.6.Printer 生產時需開熱風。 (RMK00440) . 2.7.Printer Head 4 塗裝KP 1E6172，PMT設定為232℃。 (RMK00440) . 2.8.1E6172 Clear有含骨材，塗裝黏度：先以原液塗裝視塗裝板面狀況作調整。 (RMK00440) . 2.9.Clear稀釋Thinner為No.2B，濾心125μ。 (RMK00440) . 1.第1Pass (RMK00595) . 1.1.線速85mpm，只塗裝正面5μ，背面僅前處理不塗漆。 (RMK00595) . 1.2.正面底漆以R塗裝方式，不允許繩紋或塗佈不均..等塗裝缺陷。 (RMK00595) . 1.3.塗佈量請控制95~105%。 (RMK00595) . 1.4.第1Pass生產不用噴背標。 (RMK00595) . 1.5.★生產印刷第一PASS時，出口請收內捲★ (RMK00595) | 訂單:2512DCD005/003 TOL 無 <生產備註> 事項 |  | 訂單 2512DCD005/003 修改記錄如下: 20251217 10:22:12 (21003) 退火碼: >> S1, 用途碼: >> COA020, 背面標示: >> C811, 訂單背面顏色(五碼): >> BW73X, 背面漆膜厚: >> 15, 背面漆塗漆型式幾塗幾烤: >> 2, 鉻酸鹽: >> Z, 訂單厚度: >> 0.35, 訂單重: >> 20, 重量容許率(下限): >> 10, 重量容許率(上限): >> 10, 訂單寬度: >> 914, 鍍製方式: >> BC, 鋼捲內徑: >> 508, 鋼捲下限重: >> 3, 鋼捲上限重: >> 5, 壓花條件碼: >> -, 表面花紋: >> R, GL鋅花要求下限: >> 0, GL鋅花要求上限: >> 0, 綠色識別碼: >> -, 印刷輥號: >> G24-C1300, 產品代碼: >> PPGL, 皮膜碼: >> -, 單位別: >> M, 油品種類: >> Z, 塗油量: >> Z, 包裝代碼: >> D2 , 保護膜碼: >> -, 客戶試片取樣型式: >> -, 調質碼: >> S, 套筒碼: >> S , 規格: >> CGLCC-20, 製造標準: >> CNS, 表面處理劑種類: >> Z, 表面處理劑塗佈量: >> Z, 伸長率測試: >> N, 硬度測試碼: >> N, 抗拉強度測試: >> N, 降伏強度測試: >> N, 厚度變異: >> -1.6, 訂單正面顏色(五碼): >> NBS1Y, 正面漆膜厚: >> NOM, 正面漆塗漆型式幾塗幾烤: >> 2, 修邊碼: >> Y, 重量碼: >> AW, 鋼捲捲向: >> I, 鍍層碼: >> AZ150, | H:厚度偏薄
PPGL | 2512DCD005/004 |  | 1. 部分大陸料含B元素超過CNS規範管制，故請原料CNS規範之訂單不要配大陸料 (OFP00684)-{.不符.} | 1. 訂單若有厚度變異，冷軋厚度公差比照烤漆計算公式 , 但最小為 1/2 公差做設定 (OFP00254)-{.不符.} 2. "偏薄要求訂單" 鍍後厚度減 鍍後厚度下限需大於 0.02 MM,以免發生厚度不足狀況 (OFP00369)-{.不符.} 3. 部分大陸料含B元素超過CNS規範管制，故請原料CNS規範之訂單不要配大陸料 (OFP00684)-{.不符.} | 訂單:2512DCD005/004 CPL <生產備註> 事項如下 . 除HGI/ HGL 訂單邊緣不噴油. 其餘皆側緣噴油 (RMK00285) | 訂單:2512DCD005/004 CR1 無 <生產備註> 事項 | 訂單:2512DCD005/004 CR2 無 <生產備註> 事項 | 訂單:2512DCD005/004 CG1 無 <生產備註> 事項 | 訂單:2512DCD005/004 CG2 無 <生產備註> 事項 | 訂單:2512DCD005/004 CC1 <生產備註> 事項如下 . ★品檢注意！JIS&CNS 訂單必須每滿50噸一定要再做一次TEST (RMK00259) . 【品檢】 第一PASS(只塗底漆)仍需作外觀板面檢驗, 若發現缺陷以８８Ｂ處置作暫留 (RMK00345) . 【品檢】測試時依Base色差值管制, 超出管制值時,若TSD2 或 TDCC判定要生產, 請在測試及外觀報表簽名 (RMK00345) . 【品檢】 測試時最後成品要不要生產由 TSD2決定 (RMK00345) . 【品檢】正式生產後, 請保留第二分切試片，簽名當作此生產批對色板, 並請留意同批目視無明顯色差。 (RMK00345) . 【品檢】每一分切留30cm*全寬試片1片裁成A4一片 TO 業務 (RMK00345) . 2015年發生過訴賠。請出口使用鋼套桶前請檢查焊接處，以免捲取後產生折痕 (RMK00381) . 2.第2Pass (RMK00436) . 2.1.線速: 60mpm 印刷輥號: F24-C1300 (RMK00436) . 2.3.第2Pass生產，前處理不必塗裝。 (RMK00436) . 2.4.出口鋼捲請貼“禁止疊放”紅色標籤。收捲張力設定同rough matt。 (RMK00436) . 2.5.Base 2輥R塗裝，濾心50μ，稀釋Thinner為No.2B，粘度50±10”，PMT設定為232℃。 (RMK00436) . 2.6.Printer Head 2 印刷松木紋圖案 (NBT77S)。 (RMK00436) . 2.7.Printer Head 4 塗裝1E6172，PMT設定為232℃。 (RMK00436) . 2.8.1E6172 Clear有含骨材，塗裝黏度：先以原液塗裝視塗裝板面狀況作調整。 (RMK00436) . 2.9.Clear稀釋Thinner為No.2B，濾心125μ。 (RMK00436) . 1.第1Pass (RMK00595) . 1.1.線速85mpm，只塗裝正面5μ，背面僅前處理不塗漆。 (RMK00595) . 1.2.正面底漆以R塗裝方式，不允許繩紋或塗佈不均..等塗裝缺陷。 (RMK00595) . 1.3.塗佈量請控制95~105%。 (RMK00595) . 1.4.第1Pass生產不用噴背標。 (RMK00595) . 1.5.★生產印刷第一PASS時，出口請收內捲★ (RMK00595) | 訂單:2512DCD005/004 CC2 <生產備註> 事項如下 . ★品檢注意！JIS&CNS 訂單必須每滿50噸一定要再做一次TEST (RMK00259) . 【品檢】 第一PASS(只塗底漆)仍需作外觀板面檢驗, 若發現缺陷以８８Ｂ處置作暫留 (RMK00345) . 【品檢】測試時依Base色差值管制, 超出管制值時,若TSD2 或 TDCC判定要生產, 請在測試及外觀報表簽名 (RMK00345) . 【品檢】 測試時最後成品要不要生產由 TSD2決定 (RMK00345) . 【品檢】正式生產後, 請保留第二分切試片，簽名當作此生產批對色板, 並請留意同批目視無明顯色差。 (RMK00345) . 【品檢】每一分切留30cm*全寬試片1片裁成A4一片 TO 業務 (RMK00345) . 2015年發生過訴賠。請出口使用鋼套桶前請檢查焊接處，以免捲取後產生折痕 (RMK00381) . 2.第2Pass (RMK00436) . 2.1.線速: 60mpm 印刷輥號: F24-C1300 (RMK00436) . 2.3.第2Pass生產，前處理不必塗裝。 (RMK00436) . 2.4.出口鋼捲請貼“禁止疊放”紅色標籤。收捲張力設定同rough matt。 (RMK00436) . 2.5.Base 2輥R塗裝，濾心50μ，稀釋Thinner為No.2B，粘度50±10”，PMT設定為232℃。 (RMK00436) . 2.6.Printer Head 2 印刷松木紋圖案 (NBT77S)。 (RMK00436) . 2.7.Printer Head 4 塗裝1E6172，PMT設定為232℃。 (RMK00436) . 2.8.1E6172 Clear有含骨材，塗裝黏度：先以原液塗裝視塗裝板面狀況作調整。 (RMK00436) . 2.9.Clear稀釋Thinner為No.2B，濾心125μ。 (RMK00436) . 1.第1Pass (RMK00595) . 1.1.線速85mpm，只塗裝正面5μ，背面僅前處理不塗漆。 (RMK00595) . 1.2.正面底漆以R塗裝方式，不允許繩紋或塗佈不均..等塗裝缺陷。 (RMK00595) . 1.3.塗佈量請控制95~105%。 (RMK00595) . 1.4.第1Pass生產不用噴背標。 (RMK00595) . 1.5.★生產印刷第一PASS時，出口請收內捲★ (RMK00595) | 訂單:2512DCD005/004 RCL 無 <生產備註> 事項 | 訂單:2512DCD005/004 CCPK 無 <生產備註> 事項 | 訂單:2512DCD005/004 CGQC 無 <品檢備註> 事項 | 訂單:2512DCD005/004 CCQC <品檢備註> 事項如下 . ★品檢注意！JIS&CNS 訂單必須每滿50噸一定要再做一次TEST (RMK00259) . 【品檢】 第一PASS(只塗底漆)仍需作外觀板面檢驗, 若發現缺陷以８８Ｂ處置作暫留 (RMK00345) . 【品檢】測試時依Base色差值管制, 超出管制值時,若TSD2 或 TDCC判定要生產, 請在測試及外觀報表簽名 (RMK00345) . 【品檢】 測試時最後成品要不要生產由 TSD2決定 (RMK00345) . 【品檢】正式生產後, 請保留第二分切試片，簽名當作此生產批對色板, 並請留意同批目視無明顯色差。 (RMK00345) . 【品檢】每一分切留30cm*全寬試片1片裁成A4一片 TO 業務 (RMK00345) . 2.第2Pass (RMK00436) . 2.1.線速: 60mpm 印刷輥號: F24-C1300 (RMK00436) . 2.3.第2Pass生產，前處理不必塗裝。 (RMK00436) . 2.4.出口鋼捲請貼“禁止疊放”紅色標籤。收捲張力設定同rough matt。 (RMK00436) . 2.5.Base 2輥R塗裝，濾心50μ，稀釋Thinner為No.2B，粘度50±10”，PMT設定為232℃。 (RMK00436) . 2.6.Printer Head 2 印刷松木紋圖案 (NBT77S)。 (RMK00436) . 2.7.Printer Head 4 塗裝1E6172，PMT設定為232℃。 (RMK00436) . 2.8.1E6172 Clear有含骨材，塗裝黏度：先以原液塗裝視塗裝板面狀況作調整。 (RMK00436) . 2.9.Clear稀釋Thinner為No.2B，濾心125μ。 (RMK00436) . 1.第1Pass (RMK00595) . 1.1.線速85mpm，只塗裝正面5μ，背面僅前處理不塗漆。 (RMK00595) . 1.2.正面底漆以R塗裝方式，不允許繩紋或塗佈不均..等塗裝缺陷。 (RMK00595) . 1.3.塗佈量請控制95~105%。 (RMK00595) . 1.4.第1Pass生產不用噴背標。 (RMK00595) . 1.5.★生產印刷第一PASS時，出口請收內捲★ (RMK00595) | 訂單:2512DCD005/004 TOL 無 <生產備註> 事項 |  | 訂單 2512DCD005/004 修改記錄如下: 20251217 10:22:15 (21003) 退火碼: >> S1, 用途碼: >> COA020, 背面標示: >> C811, 訂單背面顏色(五碼): >> BW73X, 背面漆膜厚: >> 15, 背面漆塗漆型式幾塗幾烤: >> 2, 鉻酸鹽: >> Z, 訂單厚度: >> 0.35, 訂單重: >> 20, 重量容許率(下限): >> 10, 重量容許率(上限): >> 10, 訂單寬度: >> 1000, 鍍製方式: >> BC, 鋼捲內徑: >> 508, 鋼捲下限重: >> 3, 鋼捲上限重: >> 5, 壓花條件碼: >> -, 表面花紋: >> R, GL鋅花要求下限: >> 0, GL鋅花要求上限: >> 0, 綠色識別碼: >> -, 印刷輥號: >> F24-C1300, 產品代碼: >> PPGL, 皮膜碼: >> -, 單位別: >> M, 油品種類: >> Z, 塗油量: >> Z, 包裝代碼: >> D2 , 保護膜碼: >> -, 客戶試片取樣型式: >> -, 調質碼: >> S, 套筒碼: >> S , 規格: >> CGLCC-20, 製造標準: >> CNS, 表面處理劑種類: >> Z, 表面處理劑塗佈量: >> Z, 伸長率測試: >> N, 硬度測試碼: >> N, 抗拉強度測試: >> N, 降伏強度測試: >> N, 厚度變異: >> -1.6, 訂單正面顏色(五碼): >> NBW3Y, 正面漆膜厚: >> NOM, 正面漆塗漆型式幾塗幾烤: >> 2, 修邊碼: >> Y, 重量碼: >> AW, 鋼捲捲向: >> I, 鍍層碼: >> AZ150, | H:厚度偏薄
PPGL | 2512DCD005/005 | 1. 警告！本用途只適用於高鍍層AZ250以上。有疑問請洽TDCC (OFP00433)-{.不符.} 2. 【提醒】確認本印刷訂單是否需特殊處理 (OFP00562)-{.不符.} 3. 【提醒】確認本印刷訂單是否需特殊處理 (OFP00563)-{.不符.} 4. 避免客戶下單用途別與色碼不符 (用途碼:CHA020, 正面色碼:NYS3XS 不符)(OFP00029)-{.不符.} | 1. 部分大陸料含B元素超過CNS規範管制，故請原料CNS規範之訂單不要配大陸料 (OFP00684)-{.不符.} | 1. 警告！本用途只適用於高鍍層AZ250以上。有疑問請洽TDCC (OFP00433)-{.不符.} 2. 提醒！孵蛋訂單鍍鋅套桶要加 "S" (OFP00559)-{.不符.} 3. 【提醒】確認本印刷訂單是否需特殊處理 (OFP00562)-{.不符.} 4. 【提醒】確認本印刷訂單是否需特殊處理 (OFP00563)-{.不符.} 5. 部分大陸料含B元素超過CNS規範管制，故請原料CNS規範之訂單不要配大陸料 (OFP00684)-{.不符.} | 訂單:2512DCD005/005 CPL <生產備註> 事項如下 . 除HGI/ HGL 訂單邊緣不噴油. 其餘皆側緣噴油 (RMK00285) | 訂單:2512DCD005/005 CR1 無 <生產備註> 事項 | 訂單:2512DCD005/005 CR2 無 <生產備註> 事項 | 訂單:2512DCD005/005 CG1 <生產備註> 事項如下 . 1.板形：依TSD鍍鋅板形規格要求。 (RMK00525) . 2.鍍鋅板面品質要求：鍍鋅表面不可有鋅痕,妊娠紋,壓痕,凹陷及刮痕等(同PCM產品之外觀要求)。 (RMK00525) . 3.出口請加鋼套桶(S)，收捲時請避免鋼套桶突出，以利後續熱處理製程作業。 (RMK00525) . 【特殊處理鋼捲】出口請加鋼套桶(S)，收捲時請避免鋼套桶突出，以利後續熱處理製程作業。 (RMK00601) | 訂單:2512DCD005/005 CG2 <生產備註> 事項如下 . 1.板形：依TSD鍍鋅板形規格要求。 (RMK00525) . 2.鍍鋅板面品質要求：鍍鋅表面不可有鋅痕,妊娠紋,壓痕,凹陷及刮痕等(同PCM產品之外觀要求)。 (RMK00525) . 3.出口請加鋼套桶(S)，收捲時請避免鋼套桶突出，以利後續熱處理製程作業。 (RMK00525) . 【特殊處理鋼捲】出口請加鋼套桶(S)，收捲時請避免鋼套桶突出，以利後續熱處理製程作業。 (RMK00601) | 訂單:2512DCD005/005 CC1 <生產備註> 事項如下 . ★品檢注意！JIS&CNS 訂單必須每滿50噸一定要再做一次TEST (RMK00259) . 2015年發生過訴賠。請出口使用鋼套桶前請檢查焊接處，以免捲取後產生折痕 (RMK00381) . 1.第1Pass (RMK00525) . 1.1.線速85mpm，指定CC2生產, 前處理使用表調，只塗裝正面5μ，背面僅前處理不塗漆。 (RMK00525) . 1.2.正面底漆以R塗裝方式，不允許繩紋或塗佈不均..等塗裝缺陷。 (RMK00525) . 1.3.塗佈量請控制95~105%。 (RMK00525) . 1.4.第1Pass生產不用噴背標。★生產印刷第一PASS時，出口請收內捲★ (RMK00525) . 2.第2Pass (RMK00525) . 2.1.線速: 50mpm 印刷輥號: G34-C1300 (RMK00525) . 2.2.第2Pass生產，前處理不必塗裝。 (RMK00525) . 2.3.出口鋼捲請貼“禁止疊放”紅色標籤。收捲張力設定同rough matt。 (RMK00525) . 2.4.Base 2輥R塗裝，濾心50μ，稀釋Thinner為No.2B，粘度50±10”，PMT設定為232℃。 (RMK00525) . 2.5.Printer (Head 1 + Head 3) 2輥印刷砂岩石紋圖案 (NYT37S)。 (RMK00525) . 2.6.Printer 生產時需開熱風。 (RMK00525) . 2.7.Printer Head 4 塗裝KP 1E6172，PMT設定為232℃。 (RMK00525) . 2.8.1E6172 Clear有含骨材，塗裝黏度：先以原液塗裝視塗裝板面狀況作調整。 (RMK00525) . 2.9.Clear稀釋Thinner為No.2B，濾心125μ。 (RMK00525) . 1.第1Pass (RMK00595) . 1.1.線速85mpm，只塗裝正面5μ，背面僅前處理不塗漆。 (RMK00595) . 1.2.正面底漆以R塗裝方式，不允許繩紋或塗佈不均..等塗裝缺陷。 (RMK00595) . 1.3.塗佈量請控制95~105%。 (RMK00595) . 1.4.第1Pass生產不用噴背標。 (RMK00595) . 1.5.★生產印刷第一PASS時，出口請收內捲★ (RMK00595) | 訂單:2512DCD005/005 CC2 <生產備註> 事項如下 . ★品檢注意！JIS&CNS 訂單必須每滿50噸一定要再做一次TEST (RMK00259) . 2015年發生過訴賠。請出口使用鋼套桶前請檢查焊接處，以免捲取後產生折痕 (RMK00381) . 1.第1Pass (RMK00525) . 1.1.線速85mpm，指定CC2生產, 前處理使用表調，只塗裝正面5μ，背面僅前處理不塗漆。 (RMK00525) . 1.2.正面底漆以R塗裝方式，不允許繩紋或塗佈不均..等塗裝缺陷。 (RMK00525) . 1.3.塗佈量請控制95~105%。 (RMK00525) . 1.4.第1Pass生產不用噴背標。★生產印刷第一PASS時，出口請收內捲★ (RMK00525) . 2.第2Pass (RMK00525) . 2.1.線速: 50mpm 印刷輥號: G34-C1300 (RMK00525) . 2.2.第2Pass生產，前處理不必塗裝。 (RMK00525) . 2.3.出口鋼捲請貼“禁止疊放”紅色標籤。收捲張力設定同rough matt。 (RMK00525) . 2.4.Base 2輥R塗裝，濾心50μ，稀釋Thinner為No.2B，粘度50±10”，PMT設定為232℃。 (RMK00525) . 2.5.Printer (Head 1 + Head 3) 2輥印刷砂岩石紋圖案 (NYT37S)。 (RMK00525) . 2.6.Printer 生產時需開熱風。 (RMK00525) . 2.7.Printer Head 4 塗裝KP 1E6172，PMT設定為232℃。 (RMK00525) . 2.8.1E6172 Clear有含骨材，塗裝黏度：先以原液塗裝視塗裝板面狀況作調整。 (RMK00525) . 2.9.Clear稀釋Thinner為No.2B，濾心125μ。 (RMK00525) . 1.第1Pass (RMK00595) . 1.1.線速85mpm，只塗裝正面5μ，背面僅前處理不塗漆。 (RMK00595) . 1.2.正面底漆以R塗裝方式，不允許繩紋或塗佈不均..等塗裝缺陷。 (RMK00595) . 1.3.塗佈量請控制95~105%。 (RMK00595) . 1.4.第1Pass生產不用噴背標。 (RMK00595) . 1.5.★生產印刷第一PASS時，出口請收內捲★ (RMK00595) | 訂單:2512DCD005/005 RCL 無 <生產備註> 事項 | 訂單:2512DCD005/005 CCPK 無 <生產備註> 事項 | 訂單:2512DCD005/005 CGQC <品檢備註> 事項如下 . 1.板形：依TSD鍍鋅板形規格要求。 (RMK00525) . 2.鍍鋅板面品質要求：鍍鋅表面不可有鋅痕,妊娠紋,壓痕,凹陷及刮痕等(同PCM產品之外觀要求)。 (RMK00525) . 3.出口請加鋼套桶(S)，收捲時請避免鋼套桶突出，以利後續熱處理製程作業。 (RMK00525) . 【特殊處理鋼捲】出口請加鋼套桶(S)，收捲時請避免鋼套桶突出，以利後續熱處理製程作業。 (RMK00601) | 訂單:2512DCD005/005 CCQC <品檢備註> 事項如下 . ★品檢注意！JIS&CNS 訂單必須每滿50噸一定要再做一次TEST (RMK00259) . 1.第1Pass (RMK00525) . 1.1.線速85mpm，指定CC2生產, 前處理使用表調，只塗裝正面5μ，背面僅前處理不塗漆。 (RMK00525) . 1.2.正面底漆以R塗裝方式，不允許繩紋或塗佈不均..等塗裝缺陷。 (RMK00525) . 1.3.塗佈量請控制95~105%。 (RMK00525) . 1.4.第1Pass生產不用噴背標。★生產印刷第一PASS時，出口請收內捲★ (RMK00525) . 2.第2Pass (RMK00525) . 2.1.線速: 50mpm 印刷輥號: G34-C1300 (RMK00525) . 2.2.第2Pass生產，前處理不必塗裝。 (RMK00525) . 2.3.出口鋼捲請貼“禁止疊放”紅色標籤。收捲張力設定同rough matt。 (RMK00525) . 2.4.Base 2輥R塗裝，濾心50μ，稀釋Thinner為No.2B，粘度50±10”，PMT設定為232℃。 (RMK00525) . 2.5.Printer (Head 1 + Head 3) 2輥印刷砂岩石紋圖案 (NYT37S)。 (RMK00525) . 2.6.Printer 生產時需開熱風。 (RMK00525) . 2.7.Printer Head 4 塗裝KP 1E6172，PMT設定為232℃。 (RMK00525) . 2.8.1E6172 Clear有含骨材，塗裝黏度：先以原液塗裝視塗裝板面狀況作調整。 (RMK00525) . 2.9.Clear稀釋Thinner為No.2B，濾心125μ。 (RMK00525) . 1.第1Pass (RMK00595) . 1.1.線速85mpm，只塗裝正面5μ，背面僅前處理不塗漆。 (RMK00595) . 1.2.正面底漆以R塗裝方式，不允許繩紋或塗佈不均..等塗裝缺陷。 (RMK00595) . 1.3.塗佈量請控制95~105%。 (RMK00595) . 1.4.第1Pass生產不用噴背標。 (RMK00595) . 1.5.★生產印刷第一PASS時，出口請收內捲★ (RMK00595) | 訂單:2512DCD005/005 TOL 無 <生產備註> 事項 |  | 訂單 2512DCD005/005 修改記錄如下: 20251217 10:22:18 (21003) 退火碼: >> S1, 用途碼: >> CHA020, 背面標示: >> C811, 訂單背面顏色(五碼): >> BW73X, 背面漆膜厚: >> 15, 背面漆塗漆型式幾塗幾烤: >> 2, 鉻酸鹽: >> Z, 訂單厚度: >> 0.3, 訂單重: >> 20, 重量容許率(下限): >> 10, 重量容許率(上限): >> 10, 訂單寬度: >> 1010, 鍍製方式: >> BC, 鋼捲內徑: >> 508, 鋼捲下限重: >> 3, 鋼捲上限重: >> 5, 壓花條件碼: >> -, 表面花紋: >> R, GL鋅花要求下限: >> 0, GL鋅花要求上限: >> 0, 綠色識別碼: >> -, 印刷輥號: >> G34-C1300, 產品代碼: >> PPGL, 皮膜碼: >> -, 單位別: >> M, 油品種類: >> Z, 塗油量: >> Z, 包裝代碼: >> D2 , 保護膜碼: >> -, 客戶試片取樣型式: >> -, 調質碼: >> S, 套筒碼: >> S , 規格: >> CGLCC-20, 製造標準: >> CNS, 表面處理劑種類: >> Z, 表面處理劑塗佈量: >> Z, 伸長率測試: >> N, 硬度測試碼: >> N, 抗拉強度測試: >> N, 降伏強度測試: >> N, 厚度變異: >> 0, 訂單正面顏色(五碼): >> NYS3X, 正面漆膜厚: >> NOM, 正面漆塗漆型式幾塗幾烤: >> 2, 修邊碼: >> Y, 重量碼: >> AW, 鋼捲捲向: >> I, 鍍層碼: >> AZ150, | *:
PPGL | 2512DCD005/006 |  | 1. 部分大陸料含B元素超過CNS規範管制，故請原料CNS規範之訂單不要配大陸料 (OFP00684)-{.不符.} | 1. 訂單若有厚度變異，冷軋厚度公差比照烤漆計算公式 , 但最小為 1/2 公差做設定 (OFP00254)-{.不符.} 2. 高光新增備註（適用非直立式包裝）：請出口每顆鋼捲貼紅色 " 禁止疊放 " 貼紙，如果有套桶S最多2層 (OFP00366)-{.不符.} 3. "偏薄要求訂單" 鍍後厚度減 鍍後厚度下限需大於 0.02 MM,以免發生厚度不足狀況 (OFP00369)-{.不符.} 4. 部分大陸料含B元素超過CNS規範管制，故請原料CNS規範之訂單不要配大陸料 (OFP00684)-{.不符.} | 訂單:2512DCD005/006 CPL <生產備註> 事項如下 . 除HGI/ HGL 訂單邊緣不噴油. 其餘皆側緣噴油 (RMK00285) | 訂單:2512DCD005/006 CR1 無 <生產備註> 事項 | 訂單:2512DCD005/006 CR2 無 <生產備註> 事項 | 訂單:2512DCD005/006 CG1 無 <生產備註> 事項 | 訂單:2512DCD005/006 CG2 無 <生產備註> 事項 | 訂單:2512DCD005/006 CC1 <生產備註> 事項如下 . ★品檢注意！JIS&CNS 訂單必須每滿50噸一定要再做一次TEST (RMK00259) . 【品檢】 第一PASS(只塗底漆)仍需作外觀板面檢驗, 若發現缺陷以８８Ｂ處置作暫留 (RMK00345) . 【品檢】測試時依Base色差值管制, 超出管制值時,若TSD2 或 TDCC判定要生產, 請在測試及外觀報表簽名 (RMK00345) . 【品檢】 測試時最後成品要不要生產由 TSD2決定 (RMK00345) . 【品檢】正式生產後, 請保留第二分切試片，簽名當作此生產批對色板, 並請留意同批目視無明顯色差。 (RMK00345) . 【品檢】每一分切留30cm*全寬試片1片裁成A4一片 TO 業務 (RMK00345) . 2015年發生過訴賠。請出口使用鋼套桶前請檢查焊接處，以免捲取後產生折痕 (RMK00381) . 2.第2Pass (RMK00439) . 2.1.線速: 60mpm 印刷輥號: G04-C1300 (RMK00439) . 2.2.第2Pass生產，前處理不必塗裝。 (RMK00439) . 2.3.出口鋼捲請貼“禁止疊放”紅色標籤。收捲張力設定同rough matt。 (RMK00439) . 2.4.Base 2輥R塗裝，濾心50μ，稀釋Thinner為No.2B，粘度50±10”，PMT設定為232℃。 (RMK00439) . 2.5.Printer Head 1 大理石紋圖案 (NWT11S)。 (RMK00439) . 2.6.Printer Head 4 塗裝KP 1E6312 Clear，PMT設定為232℃。 (RMK00439) . 2.7.Clear不含骨材，濾心50μ，塗裝黏度先原液塗裝視塗裝板面狀況作調整，若繩紋明顯可嘗試將黏度降至100秒。 (RMK00439) . 2.8.Clear稀釋Thinner為No.2B。 (RMK00439) . 【抽氣量】白色系在CC1生產時,FINISH抽氣量請設定250,如生產中發生色差b值異常升高,請股長再加大抽氣量因應 (RMK00560) . 1.第1Pass (RMK00595) . 1.1.線速85mpm，只塗裝正面5μ，背面僅前處理不塗漆。 (RMK00595) . 1.2.正面底漆以R塗裝方式，不允許繩紋或塗佈不均..等塗裝缺陷。 (RMK00595) . 1.3.塗佈量請控制95~105%。 (RMK00595) . 1.4.第1Pass生產不用噴背標。 (RMK00595) . 1.5.★生產印刷第一PASS時，出口請收內捲★ (RMK00595) . 【疊放】出口每顆鋼捲貼紅色 " 禁止疊放 " 貼紙，如果有套桶S最多2層 (RMK00732) | 訂單:2512DCD005/006 CC2 <生產備註> 事項如下 . ★品檢注意！JIS&CNS 訂單必須每滿50噸一定要再做一次TEST (RMK00259) . 【品檢】 第一PASS(只塗底漆)仍需作外觀板面檢驗, 若發現缺陷以８８Ｂ處置作暫留 (RMK00345) . 【品檢】測試時依Base色差值管制, 超出管制值時,若TSD2 或 TDCC判定要生產, 請在測試及外觀報表簽名 (RMK00345) . 【品檢】 測試時最後成品要不要生產由 TSD2決定 (RMK00345) . 【品檢】正式生產後, 請保留第二分切試片，簽名當作此生產批對色板, 並請留意同批目視無明顯色差。 (RMK00345) . 【品檢】每一分切留30cm*全寬試片1片裁成A4一片 TO 業務 (RMK00345) . 2015年發生過訴賠。請出口使用鋼套桶前請檢查焊接處，以免捲取後產生折痕 (RMK00381) . 2.第2Pass (RMK00439) . 2.1.線速: 60mpm 印刷輥號: G04-C1300 (RMK00439) . 2.2.第2Pass生產，前處理不必塗裝。 (RMK00439) . 2.3.出口鋼捲請貼“禁止疊放”紅色標籤。收捲張力設定同rough matt。 (RMK00439) . 2.4.Base 2輥R塗裝，濾心50μ，稀釋Thinner為No.2B，粘度50±10”，PMT設定為232℃。 (RMK00439) . 2.5.Printer Head 1 大理石紋圖案 (NWT11S)。 (RMK00439) . 2.6.Printer Head 4 塗裝KP 1E6312 Clear，PMT設定為232℃。 (RMK00439) . 2.7.Clear不含骨材，濾心50μ，塗裝黏度先原液塗裝視塗裝板面狀況作調整，若繩紋明顯可嘗試將黏度降至100秒。 (RMK00439) . 2.8.Clear稀釋Thinner為No.2B。 (RMK00439) . 【抽氣量】白色系在CC1生產時,FINISH抽氣量請設定250,如生產中發生色差b值異常升高,請股長再加大抽氣量因應 (RMK00560) . 1.第1Pass (RMK00595) . 1.1.線速85mpm，只塗裝正面5μ，背面僅前處理不塗漆。 (RMK00595) . 1.2.正面底漆以R塗裝方式，不允許繩紋或塗佈不均..等塗裝缺陷。 (RMK00595) . 1.3.塗佈量請控制95~105%。 (RMK00595) . 1.4.第1Pass生產不用噴背標。 (RMK00595) . 1.5.★生產印刷第一PASS時，出口請收內捲★ (RMK00595) . 【疊放】出口每顆鋼捲貼紅色 " 禁止疊放 " 貼紙，如果有套桶S最多2層 (RMK00732) | 訂單:2512DCD005/006 RCL 無 <生產備註> 事項 | 訂單:2512DCD005/006 CCPK 無 <生產備註> 事項 | 訂單:2512DCD005/006 CGQC 無 <品檢備註> 事項 | 訂單:2512DCD005/006 CCQC <品檢備註> 事項如下 . ★品檢注意！JIS&CNS 訂單必須每滿50噸一定要再做一次TEST (RMK00259) . 【品檢】 第一PASS(只塗底漆)仍需作外觀板面檢驗, 若發現缺陷以８８Ｂ處置作暫留 (RMK00345) . 【品檢】測試時依Base色差值管制, 超出管制值時,若TSD2 或 TDCC判定要生產, 請在測試及外觀報表簽名 (RMK00345) . 【品檢】 測試時最後成品要不要生產由 TSD2決定 (RMK00345) . 【品檢】正式生產後, 請保留第二分切試片，簽名當作此生產批對色板, 並請留意同批目視無明顯色差。 (RMK00345) . 【品檢】每一分切留30cm*全寬試片1片裁成A4一片 TO 業務 (RMK00345) . 2.第2Pass (RMK00439) . 2.1.線速: 60mpm 印刷輥號: G04-C1300 (RMK00439) . 2.2.第2Pass生產，前處理不必塗裝。 (RMK00439) . 2.3.出口鋼捲請貼“禁止疊放”紅色標籤。收捲張力設定同rough matt。 (RMK00439) . 2.4.Base 2輥R塗裝，濾心50μ，稀釋Thinner為No.2B，粘度50±10”，PMT設定為232℃。 (RMK00439) . 2.5.Printer Head 1 大理石紋圖案 (NWT11S)。 (RMK00439) . 2.6.Printer Head 4 塗裝KP 1E6312 Clear，PMT設定為232℃。 (RMK00439) . 2.7.Clear不含骨材，濾心50μ，塗裝黏度先原液塗裝視塗裝板面狀況作調整，若繩紋明顯可嘗試將黏度降至100秒。 (RMK00439) . 2.8.Clear稀釋Thinner為No.2B。 (RMK00439) . 1.第1Pass (RMK00595) . 1.1.線速85mpm，只塗裝正面5μ，背面僅前處理不塗漆。 (RMK00595) . 1.2.正面底漆以R塗裝方式，不允許繩紋或塗佈不均..等塗裝缺陷。 (RMK00595) . 1.3.塗佈量請控制95~105%。 (RMK00595) . 1.4.第1Pass生產不用噴背標。 (RMK00595) . 1.5.★生產印刷第一PASS時，出口請收內捲★ (RMK00595) | 訂單:2512DCD005/006 TOL 無 <生產備註> 事項 |  | 訂單 2512DCD005/006 修改記錄如下: 20251224 11:44:31 (22030) 退火碼: >> S1, 用途碼: >> COA020, 背面標示: >> C811, 訂單背面顏色(五碼): >> BW74X, 背面漆膜厚: >> 15, 背面漆塗漆型式幾塗幾烤: >> 2, 鉻酸鹽: >> Z, 訂單厚度: >> 0.35, 訂單重: >> 70, 重量容許率(下限): >> 10, 重量容許率(上限): >> 10, 訂單寬度: >> 914, 鍍製方式: >> BC, 鋼捲內徑: >> 508, 鋼捲下限重: >> 3, 鋼捲上限重: >> 5, 壓花條件碼: >> -, 表面花紋: >> R, 綠色識別碼: >> -, 印刷輥號: >> G04-C1300, 產品代碼: >> PPGL, 皮膜碼: >> -, 單位別: >> M, 油品種類: >> Z, 塗油量: >> Z, 包裝代碼: >> D2 , 保護膜碼: >> -, 客戶試片取樣數量: >> 0, 客戶試片取樣型式: >> -, 調質碼: >> S, 套筒碼: >> S , 規格: >> CGLCC-20, 製造標準: >> CNS, 表面處理劑種類: >> Z, 表面處理劑塗佈量: >> Z, 伸長率測試: >> N, 硬度測試碼: >> N, 抗拉強度測試: >> N, 降伏強度測試: >> N, 厚度變異: >> -1.6, 訂單正面顏色(五碼): >> NWS1Z, 正面漆膜厚: >> NOM, 正面漆塗漆型式幾塗幾烤: >> 2, 修邊碼: >> Y, 重量碼: >> AW, 鋼捲捲向: >> I, 鍍層碼: >> AZ150, | H:厚度偏薄
PPSUS | 2512DCD007/001 |  |  | 1. PPSUS&PPAL 單位長度(M/T)要自己算完後修改 SOP內容。RD洗衣機外殼用可用 -0.04～0 去算 (OFP00649)-{.不符.} | 訂單:2512DCD007/001 CPL 無 <生產備註> 事項 | 訂單:2512DCD007/001 CR1 無 <生產備註> 事項 | 訂單:2512DCD007/001 CR2 無 <生產備註> 事項 | 訂單:2512DCD007/001 CG1 無 <生產備註> 事項 | 訂單:2512DCD007/001 CG2 無 <生產備註> 事項 | 訂單:2512DCD007/001 CC1 <生產備註> 事項如下 . 1.入口板厚以平凸分釐卡量測,其W/D距板邊10mm處量測 (RMK00619) . 2.入口急峻度≦0.7%，毛邊(雙平頭分釐卡)≦30μm(一定要落實記錄，以作為品質追蹤依據) (RMK00619) . 3.出/入口鼓起≦0.5mm超出管制規格請TSD送RCL確認板形 (RMK00619) . 4.前處理皮膜Si=14±5 mg/m2於CC2品檢室Twin-X:NRC350-Si(SUS304)檢測 (RMK00619) . 5.其餘品質管制若無特別註明，則以對應的烤漆產品用途管制 (RMK00619) . 6.【捲取+套桶】出口一律 STAGGER 捲取，並使用比訂單寬度"加寬"的套桶（一般為"P"，超低光澤與印刷為"S"） (RMK00619) | 訂單:2512DCD007/001 CC2 <生產備註> 事項如下 . 1.入口板厚以平凸分釐卡量測,其W/D距板邊10mm處量測 (RMK00619) . 2.入口急峻度≦0.7%，毛邊(雙平頭分釐卡)≦30μm(一定要落實記錄，以作為品質追蹤依據) (RMK00619) . 3.出/入口鼓起≦0.5mm超出管制規格請TSD送RCL確認板形 (RMK00619) . 4.前處理皮膜Si=14±5 mg/m2於CC2品檢室Twin-X:NRC350-Si(SUS304)檢測 (RMK00619) . 5.其餘品質管制若無特別註明，則以對應的烤漆產品用途管制 (RMK00619) . 6.【捲取+套桶】出口一律 STAGGER 捲取，並使用比訂單寬度"加寬"的套桶（一般為"P"，超低光澤與印刷為"S"） (RMK00619) | 訂單:2512DCD007/001 RCL 無 <生產備註> 事項 | 訂單:2512DCD007/001 CCPK 無 <生產備註> 事項 | 訂單:2512DCD007/001 CGQC 無 <品檢備註> 事項 | 訂單:2512DCD007/001 CCQC <品檢備註> 事項如下 . 1.入口板厚以平凸分釐卡量測,其W/D距板邊10mm處量測 (RMK00619) . 2.入口急峻度≦0.7%，毛邊(雙平頭分釐卡)≦30μm(一定要落實記錄，以作為品質追蹤依據) (RMK00619) . 3.出/入口鼓起≦0.5mm超出管制規格請TSD送RCL確認板形 (RMK00619) . 4.前處理皮膜Si=14±5 mg/m2於CC2品檢室Twin-X:NRC350-Si(SUS304)檢測 (RMK00619) . 5.其餘品質管制若無特別註明，則以對應的烤漆產品用途管制 (RMK00619) . 6.【捲取+套桶】出口一律 STAGGER 捲取，並使用比訂單寬度"加寬"的套桶（一般為"P"，超低光澤與印刷為"S"） (RMK00619) | 訂單:2512DCD007/001 TOL 無 <生產備註> 事項 |  | 訂單 2512DCD007/001 修改記錄如下: 20251211 13:26:32 (22030) 退火碼: >> S1, 用途碼: >> CIA008, 背面標示: >> C989, 訂單背面顏色(五碼): >> BW73Y, 背面漆膜厚: >> 12.5, 背面漆塗漆型式幾塗幾烤: >> 2, 鉻酸鹽: >> Z, 訂單厚度: >> 0.46, 訂單重: >> 20, 重量容許率(下限): >> 10, 重量容許率(上限): >> 10, 訂單寬度: >> 914, 鍍製方式: >> BC, 鋼捲內徑: >> 508, 鋼捲下限重: >> 3, 鋼捲上限重: >> 5, 壓花條件碼: >> -, 表面花紋: >> -, 綠色識別碼: >> -, 印刷輥號: >> -, 產品代碼: >> PPSUS, 皮膜碼: >> -, 單位別: >> M, 油品種類: >> Z, 塗油量: >> Z, 包裝代碼: >> A3 , 保護膜碼: >> -, 客戶試片取樣型式: >> -, 調質碼: >> S, 套筒碼: >> P , 規格: >> CSUS304-20, 製造標準: >> SYSCO, 表面處理劑種類: >> Z, 表面處理劑塗佈量: >> Z, 伸長率測試: >> N, 硬度測試碼: >> N, 抗拉強度測試: >> N, 降伏強度測試: >> N, 訂單正面顏色(五碼): >> 2Y730, 正面漆膜厚: >> 25, 正面漆塗漆型式幾塗幾烤: >> 2, 修邊碼: >> Y, 重量碼: >> AW, 鋼捲捲向: >> I, 鍍層碼: >> -, | *:
PPGL | 2512DCD010/001 |  | 1. 製造標準為MS、ASTM或銷新加坡之訂單，若無技術指定優先用料，請優先使用國內料，勿使用ANFEN (OFP00406)-{.不符.} | 1. 訂單若有厚度變異，冷軋厚度公差比照烤漆計算公式 , 但最小為 1/2 公差做設定 (OFP00254)-{.不符.} 2. "偏薄要求訂單" 鍍後厚度減 鍍後厚度下限需大於 0.02 MM,以免發生厚度不足狀況 (OFP00369)-{.不符.} 3. 製造標準為MS、ASTM或銷新加坡之訂單，若無技術指定優先用料，請優先使用國內料，勿使用ANFEN (OFP00406)-{.不符.} 4. ★★★穿譜用！不得用於其他用途★★★ (OFP00731)-{.不符.} | 訂單:2512DCD010/001 CPL <生產備註> 事項如下 . 除HGI/ HGL 訂單邊緣不噴油. 其餘皆側緣噴油 (RMK00285) | 訂單:2512DCD010/001 CR1 無 <生產備註> 事項 | 訂單:2512DCD010/001 CR2 無 <生產備註> 事項 | 訂單:2512DCD010/001 CG1 <生產備註> 事項如下 . 平板類,鍍鋅生產時SKIN PASS & T/L 請依據鍍鋅標準規定生產 (RMK00100) . 鍍鋅表面不可有鋅痕、壓痕、凹陷、及刮傷 、應變痕等。 (RMK00100) . 出口鋼捲盤捲後目視不允許有鼓起. (RMK00100) | 訂單:2512DCD010/001 CG2 <生產備註> 事項如下 . 平板類,鍍鋅生產時SKIN PASS & T/L 請依據鍍鋅標準規定生產 (RMK00100) . 鍍鋅表面不可有鋅痕、壓痕、凹陷、及刮傷 、應變痕等。 (RMK00100) . 出口鋼捲盤捲後目視不允許有鼓起. (RMK00100) | 訂單:2512DCD010/001 CC1 <生產備註> 事項如下 . 【抽氣量】白色系在CC1生產時,FINISH抽氣量請設定250,如生產中發生色差b值異常升高,請股長再加大抽氣量因應 (RMK00560) | 訂單:2512DCD010/001 CC2 <生產備註> 事項如下 . 【抽氣量】白色系在CC1生產時,FINISH抽氣量請設定250,如生產中發生色差b值異常升高,請股長再加大抽氣量因應 (RMK00560) | 訂單:2512DCD010/001 RCL 無 <生產備註> 事項 | 訂單:2512DCD010/001 CCPK 無 <生產備註> 事項 | 訂單:2512DCD010/001 CGQC 無 <品檢備註> 事項 | 訂單:2512DCD010/001 CCQC 無 <品檢備註> 事項 | 訂單:2512DCD010/001 TOL 無 <生產備註> 事項 |  | 訂單 2512DCD010/001 修改記錄如下: 20251229 15:23:27 (25028) 退火碼: >> H2, 用途碼: >> CIA008, 背面標示: >> C062, 訂單背面顏色(五碼): >> BW73Y, 背面漆膜厚: >> 12.5, 背面漆塗漆型式幾塗幾烤: >> 2, 鉻酸鹽: >> Z, 訂單厚度: >> 0.42, 訂單重: >> 5, 重量容許率(下限): >> 10, 重量容許率(上限): >> 10, 訂單寬度: >> 914, 鍍製方式: >> AC, 鋼捲內徑: >> 508, 鋼捲下限重: >> 3, 鋼捲上限重: >> 5, 壓花條件碼: >> -, 表面花紋: >> R, 綠色識別碼: >> -, 印刷輥號: >> -, 產品代碼: >> PPGL, 皮膜碼: >> -, 單位別: >> M, 油品種類: >> Z, 塗油量: >> Z, 包裝代碼: >> D2 , 保護膜碼: >> -, 客戶試片取樣型式: >> -, 調質碼: >> S, 套筒碼: >> R , 規格: >> A792MSSGR550, 製造標準: >> ASTM, 表面處理劑種類: >> Z, 表面處理劑塗佈量: >> Z, 伸長率測試: >> N, 硬度測試碼: >> N, 抗拉強度測試: >> N, 降伏強度測試: >> N, 厚度變異: >> -1.2, 訂單正面顏色(五碼): >> 5W126, 正面漆膜厚: >> NOM, 正面漆塗漆型式幾塗幾烤: >> 2, 修邊碼: >> Y, 重量碼: >> AW, 鋼捲捲向: >> I, 鍍層碼: >> AZM100, | H:厚度偏薄
PPGL | 2512DCD011/001 |  | 1. 製造標準為MS、ASTM或銷新加坡之訂單，若無技術指定優先用料，請優先使用國內料，勿使用ANFEN (OFP00406)-{.不符.} | 1. 訂單若有厚度變異，冷軋厚度公差比照烤漆計算公式 , 但最小為 1/2 公差做設定 (OFP00254)-{.不符.} 2. "偏薄要求訂單" 鍍後厚度減 鍍後厚度下限需大於 0.02 MM,以免發生厚度不足狀況 (OFP00369)-{.不符.} 3. 製造標準為MS、ASTM或銷新加坡之訂單，若無技術指定優先用料，請優先使用國內料，勿使用ANFEN (OFP00406)-{.不符.} 4. ★★★穿譜用！不得用於其他用途★★★ (OFP00731)-{.不符.} | 訂單:2512DCD011/001 CPL <生產備註> 事項如下 . 除HGI/ HGL 訂單邊緣不噴油. 其餘皆側緣噴油 (RMK00285) | 訂單:2512DCD011/001 CR1 無 <生產備註> 事項 | 訂單:2512DCD011/001 CR2 無 <生產備註> 事項 | 訂單:2512DCD011/001 CG1 <生產備註> 事項如下 . 平板類,鍍鋅生產時SKIN PASS & T/L 請依據鍍鋅標準規定生產 (RMK00100) . 鍍鋅表面不可有鋅痕、壓痕、凹陷、及刮傷 、應變痕等。 (RMK00100) . 出口鋼捲盤捲後目視不允許有鼓起. (RMK00100) . 鍍層 AZ150 (含) 以上 , 鋅花等級 C~E 目標D，避免鋅花晶界明顯後續造成烤漆點狀未塗漆。 (RMK00565) | 訂單:2512DCD011/001 CG2 <生產備註> 事項如下 . 平板類,鍍鋅生產時SKIN PASS & T/L 請依據鍍鋅標準規定生產 (RMK00100) . 鍍鋅表面不可有鋅痕、壓痕、凹陷、及刮傷 、應變痕等。 (RMK00100) . 出口鋼捲盤捲後目視不允許有鼓起. (RMK00100) . 鍍層 AZ150 (含) 以上 , 鋅花等級 C~E 目標D，避免鋅花晶界明顯後續造成烤漆點狀未塗漆。 (RMK00565) | 訂單:2512DCD011/001 CC1 無 <生產備註> 事項 | 訂單:2512DCD011/001 CC2 無 <生產備註> 事項 | 訂單:2512DCD011/001 RCL 無 <生產備註> 事項 | 訂單:2512DCD011/001 CCPK 無 <生產備註> 事項 | 訂單:2512DCD011/001 CGQC <品檢備註> 事項如下 . 鍍層 AZ150 (含) 以上 , 鋅花等級 C~E 目標D，避免鋅花晶界明顯後續造成烤漆點狀未塗漆。 (RMK00565) | 訂單:2512DCD011/001 CCQC 無 <品檢備註> 事項 | 訂單:2512DCD011/001 TOL 無 <生產備註> 事項 |  | 訂單 2512DCD011/001 修改記錄如下: 20251229 15:24:48 (25028) 退火碼: >> H2, 用途碼: >> CIA008, 背面標示: >> C104, 訂單背面顏色(五碼): >> BW73Y, 背面漆膜厚: >> 12.5, 背面漆塗漆型式幾塗幾烤: >> 2, 鉻酸鹽: >> Z, 訂單厚度: >> 0.52, 訂單重: >> 5, 重量容許率(下限): >> 10, 重量容許率(上限): >> 10, 訂單寬度: >> 914, 鍍製方式: >> AC, 鋼捲內徑: >> 508, 鋼捲下限重: >> 3, 鋼捲上限重: >> 5, 壓花條件碼: >> -, 表面花紋: >> R, 綠色識別碼: >> -, 印刷輥號: >> -, 產品代碼: >> PPGL, 皮膜碼: >> -, 單位別: >> M, 油品種類: >> Z, 塗油量: >> Z, 包裝代碼: >> D2 , 保護膜碼: >> -, 客戶試片取樣型式: >> -, 調質碼: >> S, 套筒碼: >> N , 規格: >> A792MSSGR550, 製造標準: >> ASTM, 表面處理劑種類: >> Z, 表面處理劑塗佈量: >> Z, 伸長率測試: >> N, 硬度測試碼: >> N, 抗拉強度測試: >> N, 降伏強度測試: >> N, 厚度變異: >> -1.4, 訂單正面顏色(五碼): >> SY356, 正面漆膜厚: >> 25, 正面漆塗漆型式幾塗幾烤: >> 2, 修邊碼: >> Y, 重量碼: >> AW, 鋼捲捲向: >> I, 鍍層碼: >> AZM150, | H:厚度偏薄
PPSUS | 2512DCD012/001 |  |  | 1. PPSUS&PPAL 單位長度(M/T)要自己算完後修改 SOP內容。RD洗衣機外殼用可用 -0.04～0 去算 (OFP00649)-{.不符.} | 訂單:2512DCD012/001 CPL 無 <生產備註> 事項 | 訂單:2512DCD012/001 CR1 無 <生產備註> 事項 | 訂單:2512DCD012/001 CR2 無 <生產備註> 事項 | 訂單:2512DCD012/001 CG1 無 <生產備註> 事項 | 訂單:2512DCD012/001 CG2 無 <生產備註> 事項 | 訂單:2512DCD012/001 CC1 <生產備註> 事項如下 . 1.入口板厚以平凸分釐卡量測,其W/D距板邊10mm處量測 (RMK00619) . 2.入口急峻度≦0.7%，毛邊(雙平頭分釐卡)≦30μm(一定要落實記錄，以作為品質追蹤依據) (RMK00619) . 3.出/入口鼓起≦0.5mm超出管制規格請TSD送RCL確認板形 (RMK00619) . 4.前處理皮膜Si=14±5 mg/m2於CC2品檢室Twin-X:NRC350-Si(SUS304)檢測 (RMK00619) . 5.其餘品質管制若無特別註明，則以對應的烤漆產品用途管制 (RMK00619) . 6.【捲取+套桶】出口一律 STAGGER 捲取，並使用比訂單寬度"加寬"的套桶（一般為"P"，超低光澤與印刷為"S"） (RMK00619) | 訂單:2512DCD012/001 CC2 <生產備註> 事項如下 . 1.入口板厚以平凸分釐卡量測,其W/D距板邊10mm處量測 (RMK00619) . 2.入口急峻度≦0.7%，毛邊(雙平頭分釐卡)≦30μm(一定要落實記錄，以作為品質追蹤依據) (RMK00619) . 3.出/入口鼓起≦0.5mm超出管制規格請TSD送RCL確認板形 (RMK00619) . 4.前處理皮膜Si=14±5 mg/m2於CC2品檢室Twin-X:NRC350-Si(SUS304)檢測 (RMK00619) . 5.其餘品質管制若無特別註明，則以對應的烤漆產品用途管制 (RMK00619) . 6.【捲取+套桶】出口一律 STAGGER 捲取，並使用比訂單寬度"加寬"的套桶（一般為"P"，超低光澤與印刷為"S"） (RMK00619) | 訂單:2512DCD012/001 RCL 無 <生產備註> 事項 | 訂單:2512DCD012/001 CCPK 無 <生產備註> 事項 | 訂單:2512DCD012/001 CGQC 無 <品檢備註> 事項 | 訂單:2512DCD012/001 CCQC <品檢備註> 事項如下 . 1.入口板厚以平凸分釐卡量測,其W/D距板邊10mm處量測 (RMK00619) . 2.入口急峻度≦0.7%，毛邊(雙平頭分釐卡)≦30μm(一定要落實記錄，以作為品質追蹤依據) (RMK00619) . 3.出/入口鼓起≦0.5mm超出管制規格請TSD送RCL確認板形 (RMK00619) . 4.前處理皮膜Si=14±5 mg/m2於CC2品檢室Twin-X:NRC350-Si(SUS304)檢測 (RMK00619) . 5.其餘品質管制若無特別註明，則以對應的烤漆產品用途管制 (RMK00619) . 6.【捲取+套桶】出口一律 STAGGER 捲取，並使用比訂單寬度"加寬"的套桶（一般為"P"，超低光澤與印刷為"S"） (RMK00619) | 訂單:2512DCD012/001 TOL 無 <生產備註> 事項 |  | 訂單 2512DCD012/001 修改記錄如下: 20260309 11:39:22 (22030) 退火碼: >> S1, 用途碼: >> CIA008, 背面標示: >> C989, 訂單背面顏色(五碼): >> BW73Y, 背面漆膜厚: >> 12.5, 背面漆塗漆型式幾塗幾烤: >> 2, 鉻酸鹽: >> Z, 訂單厚度: >> 0.46, 訂單重: >> 68, 重量容許率(下限): >> 10, 重量容許率(上限): >> 10, 訂單寬度: >> 914, 鍍製方式: >> BC, 鋼捲內徑: >> 508, 鋼捲下限重: >> 3, 鋼捲上限重: >> 5, 壓花條件碼: >> -, 表面花紋: >> -, 綠色識別碼: >> -, 印刷輥號: >> -, 產品代碼: >> PPSUS, 皮膜碼: >> -, 單位別: >> M, 油品種類: >> Z, 塗油量: >> Z, 包裝代碼: >> A3 , 保護膜碼: >> -, 客戶試片取樣型式: >> -, 調質碼: >> S, 套筒碼: >> P , 規格: >> CSUS304-20, 製造標準: >> SYSCO, 表面處理劑種類: >> Z, 表面處理劑塗佈量: >> Z, 伸長率測試: >> N, 硬度測試碼: >> N, 抗拉強度測試: >> N, 降伏強度測試: >> N, 厚度變異: >> 0, 訂單正面顏色(五碼): >> 1C460, 正面漆膜厚: >> 25, 正面漆塗漆型式幾塗幾烤: >> 2, 修邊碼: >> Y, 重量碼: >> AW, 鋼捲捲向: >> I, 鍍層碼: >> -, 20260310 10:49:19 (22030) 訂單重: 68 >> 75, | *:
PPSUS | 2512DCD012/002 |  |  | 1. PPSUS&PPAL 單位長度(M/T)要自己算完後修改 SOP內容。RD洗衣機外殼用可用 -0.04～0 去算 (OFP00649)-{.不符.} | 訂單:2512DCD012/002 CPL 無 <生產備註> 事項 | 訂單:2512DCD012/002 CR1 無 <生產備註> 事項 | 訂單:2512DCD012/002 CR2 無 <生產備註> 事項 | 訂單:2512DCD012/002 CG1 無 <生產備註> 事項 | 訂單:2512DCD012/002 CG2 無 <生產備註> 事項 | 訂單:2512DCD012/002 CC1 <生產備註> 事項如下 . 1.入口板厚以平凸分釐卡量測,其W/D距板邊10mm處量測 (RMK00619) . 2.入口急峻度≦0.7%，毛邊(雙平頭分釐卡)≦30μm(一定要落實記錄，以作為品質追蹤依據) (RMK00619) . 3.出/入口鼓起≦0.5mm超出管制規格請TSD送RCL確認板形 (RMK00619) . 4.前處理皮膜Si=14±5 mg/m2於CC2品檢室Twin-X:NRC350-Si(SUS304)檢測 (RMK00619) . 5.其餘品質管制若無特別註明，則以對應的烤漆產品用途管制 (RMK00619) . 6.【捲取+套桶】出口一律 STAGGER 捲取，並使用比訂單寬度"加寬"的套桶（一般為"P"，超低光澤與印刷為"S"） (RMK00619) | 訂單:2512DCD012/002 CC2 <生產備註> 事項如下 . 1.入口板厚以平凸分釐卡量測,其W/D距板邊10mm處量測 (RMK00619) . 2.入口急峻度≦0.7%，毛邊(雙平頭分釐卡)≦30μm(一定要落實記錄，以作為品質追蹤依據) (RMK00619) . 3.出/入口鼓起≦0.5mm超出管制規格請TSD送RCL確認板形 (RMK00619) . 4.前處理皮膜Si=14±5 mg/m2於CC2品檢室Twin-X:NRC350-Si(SUS304)檢測 (RMK00619) . 5.其餘品質管制若無特別註明，則以對應的烤漆產品用途管制 (RMK00619) . 6.【捲取+套桶】出口一律 STAGGER 捲取，並使用比訂單寬度"加寬"的套桶（一般為"P"，超低光澤與印刷為"S"） (RMK00619) | 訂單:2512DCD012/002 RCL 無 <生產備註> 事項 | 訂單:2512DCD012/002 CCPK 無 <生產備註> 事項 | 訂單:2512DCD012/002 CGQC 無 <品檢備註> 事項 | 訂單:2512DCD012/002 CCQC <品檢備註> 事項如下 . 1.入口板厚以平凸分釐卡量測,其W/D距板邊10mm處量測 (RMK00619) . 2.入口急峻度≦0.7%，毛邊(雙平頭分釐卡)≦30μm(一定要落實記錄，以作為品質追蹤依據) (RMK00619) . 3.出/入口鼓起≦0.5mm超出管制規格請TSD送RCL確認板形 (RMK00619) . 4.前處理皮膜Si=14±5 mg/m2於CC2品檢室Twin-X:NRC350-Si(SUS304)檢測 (RMK00619) . 5.其餘品質管制若無特別註明，則以對應的烤漆產品用途管制 (RMK00619) . 6.【捲取+套桶】出口一律 STAGGER 捲取，並使用比訂單寬度"加寬"的套桶（一般為"P"，超低光澤與印刷為"S"） (RMK00619) | 訂單:2512DCD012/002 TOL 無 <生產備註> 事項 |  | 訂單 2512DCD012/002 修改記錄如下: 20260309 11:39:47 (22030) 退火碼: >> S1, 用途碼: >> CIA008, 背面標示: >> C989, 訂單背面顏色(五碼): >> BW73Y, 背面漆膜厚: >> 12.5, 背面漆塗漆型式幾塗幾烤: >> 2, 鉻酸鹽: >> Z, 訂單厚度: >> 0.46, 訂單重: >> 3, 重量容許率(下限): >> 10, 重量容許率(上限): >> 10, 訂單寬度: >> 914, 鍍製方式: >> BC, 鋼捲內徑: >> 508, 鋼捲下限重: >> 3, 鋼捲上限重: >> 5, 壓花條件碼: >> -, 表面花紋: >> -, 綠色識別碼: >> -, 印刷輥號: >> -, 產品代碼: >> PPSUS, 皮膜碼: >> -, 單位別: >> M, 油品種類: >> Z, 塗油量: >> Z, 包裝代碼: >> A3 , 保護膜碼: >> -, 客戶試片取樣型式: >> -, 調質碼: >> S, 套筒碼: >> P , 規格: >> CSUS304-20, 製造標準: >> SYSCO, 表面處理劑種類: >> Z, 表面處理劑塗佈量: >> Z, 伸長率測試: >> N, 硬度測試碼: >> N, 抗拉強度測試: >> N, 降伏強度測試: >> N, 厚度變異: >> 0, 訂單正面顏色(五碼): >> 2Y730, 正面漆膜厚: >> 25, 正面漆塗漆型式幾塗幾烤: >> 2, 修邊碼: >> Y, 重量碼: >> AW, 鋼捲捲向: >> I, 鍍層碼: >> -, | *:
PPSUS | 2512DCD012/003 |  |  | 1. PPSUS&PPAL 單位長度(M/T)要自己算完後修改 SOP內容。RD洗衣機外殼用可用 -0.04～0 去算 (OFP00649)-{.不符.} | 訂單:2512DCD012/003 CPL 無 <生產備註> 事項 | 訂單:2512DCD012/003 CR1 無 <生產備註> 事項 | 訂單:2512DCD012/003 CR2 無 <生產備註> 事項 | 訂單:2512DCD012/003 CG1 <生產備註> 事項如下 . 瓦形屋頂用 注意鍍層控制範圍：min=標準值，Max=標準值+30 (RMK00103) . 因成形性需求故鍍層量有上限管制，排程變換前後一顆分切請U3暫留，待產線確認鍍層量後再行處置。 (RMK00103) | 訂單:2512DCD012/003 CG2 <生產備註> 事項如下 . 瓦形屋頂用 注意鍍層控制範圍：min=標準值，Max=標準值+30 (RMK00103) . 因成形性需求故鍍層量有上限管制，排程變換前後一顆分切請U3暫留，待產線確認鍍層量後再行處置。 (RMK00103) | 訂單:2512DCD012/003 CC1 <生產備註> 事項如下 . 超低光澤產品,色差計塗佈量依據5+20U為基準。RYF89 以5+22U為基準。 (RMK00103) . 請出口人員貼上"請勿堆疊"紅色標簽. (RMK00103) . R字頭色碼因色差對膜厚極其敏感，MASS目標102%~115%之間. (RMK00103) . R字頭色碼塗佈量須在20U以上,不然會有白色點狀(繩紋),已被客戶訴賠. (RMK00103) . 捲起單位張力請加大至 5.5（有另行備註要求張力設定時，依另行備註需求設定）） (RMK00103) . 1.入口板厚以平凸分釐卡量測,其W/D距板邊10mm處量測 (RMK00619) . 2.入口急峻度≦0.7%，毛邊(雙平頭分釐卡)≦30μm(一定要落實記錄，以作為品質追蹤依據) (RMK00619) . 3.出/入口鼓起≦0.5mm超出管制規格請TSD送RCL確認板形 (RMK00619) . 4.前處理皮膜Si=14±5 mg/m2於CC2品檢室Twin-X:NRC350-Si(SUS304)檢測 (RMK00619) . 5.其餘品質管制若無特別註明，則以對應的烤漆產品用途管制 (RMK00619) . 6.【捲取+套桶】出口一律 STAGGER 捲取，並使用比訂單寬度"加寬"的套桶（一般為"P"，超低光澤與印刷為"S"） (RMK00619) | 訂單:2512DCD012/003 CC2 <生產備註> 事項如下 . 超低光澤產品,色差計塗佈量依據5+20U為基準。RYF89 以5+22U為基準。 (RMK00103) . 請出口人員貼上"請勿堆疊"紅色標簽. (RMK00103) . R字頭色碼因色差對膜厚極其敏感，MASS目標102%~115%之間. (RMK00103) . R字頭色碼塗佈量須在20U以上,不然會有白色點狀(繩紋),已被客戶訴賠. (RMK00103) . 1.入口板厚以平凸分釐卡量測,其W/D距板邊10mm處量測 (RMK00619) . 2.入口急峻度≦0.7%，毛邊(雙平頭分釐卡)≦30μm(一定要落實記錄，以作為品質追蹤依據) (RMK00619) . 3.出/入口鼓起≦0.5mm超出管制規格請TSD送RCL確認板形 (RMK00619) . 4.前處理皮膜Si=14±5 mg/m2於CC2品檢室Twin-X:NRC350-Si(SUS304)檢測 (RMK00619) . 5.其餘品質管制若無特別註明，則以對應的烤漆產品用途管制 (RMK00619) . 6.【捲取+套桶】出口一律 STAGGER 捲取，並使用比訂單寬度"加寬"的套桶（一般為"P"，超低光澤與印刷為"S"） (RMK00619) | 訂單:2512DCD012/003 RCL 無 <生產備註> 事項 | 訂單:2512DCD012/003 CCPK 無 <生產備註> 事項 | 訂單:2512DCD012/003 CGQC <品檢備註> 事項如下 . 瓦形屋頂用 注意鍍層控制範圍：min=標準值，Max=標準值+30 (RMK00103) | 訂單:2512DCD012/003 CCQC <品檢備註> 事項如下 . 超低光澤產品,色差計塗佈量依據5+20U為基準。RYF89 以5+22U為基準。 (RMK00103) . R字頭色碼因色差對膜厚極其敏感，MASS目標102%~115%之間. (RMK00103) . 1.入口板厚以平凸分釐卡量測,其W/D距板邊10mm處量測 (RMK00619) . 2.入口急峻度≦0.7%，毛邊(雙平頭分釐卡)≦30μm(一定要落實記錄，以作為品質追蹤依據) (RMK00619) . 3.出/入口鼓起≦0.5mm超出管制規格請TSD送RCL確認板形 (RMK00619) . 4.前處理皮膜Si=14±5 mg/m2於CC2品檢室Twin-X:NRC350-Si(SUS304)檢測 (RMK00619) . 5.其餘品質管制若無特別註明，則以對應的烤漆產品用途管制 (RMK00619) . 6.【捲取+套桶】出口一律 STAGGER 捲取，並使用比訂單寬度"加寬"的套桶（一般為"P"，超低光澤與印刷為"S"） (RMK00619) | 訂單:2512DCD012/003 TOL 無 <生產備註> 事項 |  | 訂單 2512DCD012/003 修改記錄如下: 20260309 11:39:51 (22030) 退火碼: >> S1, 用途碼: >> CIA008, 背面標示: >> C989, 訂單背面顏色(五碼): >> BW73Y, 背面漆膜厚: >> 12.5, 背面漆塗漆型式幾塗幾烤: >> 2, 鉻酸鹽: >> Z, 訂單厚度: >> 0.46, 訂單重: >> 9, 重量容許率(下限): >> 10, 重量容許率(上限): >> 10, 訂單寬度: >> 914, 鍍製方式: >> BC, 鋼捲內徑: >> 508, 鋼捲下限重: >> 3, 鋼捲上限重: >> 5, 壓花條件碼: >> -, 表面花紋: >> -, 綠色識別碼: >> -, 印刷輥號: >> -, 產品代碼: >> PPSUS, 皮膜碼: >> -, 單位別: >> M, 油品種類: >> Z, 塗油量: >> Z, 包裝代碼: >> A3 , 保護膜碼: >> -, 客戶試片取樣數量: >> 0, 客戶試片取樣型式: >> -, 調質碼: >> S, 套筒碼: >> S , 規格: >> CSUS304-20, 製造標準: >> SYSCO, 表面處理劑種類: >> Z, 表面處理劑塗佈量: >> Z, 伸長率測試: >> N, 硬度測試碼: >> N, 抗拉強度測試: >> N, 降伏強度測試: >> N, 厚度變異: >> 0, 訂單正面顏色(五碼): >> RYF89, 正面漆膜厚: >> 25, 正面漆塗漆型式幾塗幾烤: >> 2, 修邊碼: >> Y, 重量碼: >> AW, 鋼捲捲向: >> I, 鍍層碼: >> -, 20260310 10:49:24 (22030) 訂單重: 9 >> 12, | *:
PPGI | 2512DFD001/001 |  | 1. 因機械性質與加工成型問題, HRD3材質其軋延率需≧70% (OFP00143)-{.不符.} | 1. 因機械性質與加工成型問題, HRD3材質其軋延率需≧70% (OFP00143)-{.不符.} 2. DQ 料針對 JIS CNS SYSCO 底材規格請重算重抓提醒 (OFP00346)-{.不符.} 3. 【提醒】！本單為直立式包裝，嚴禁鍍鋅或烤漆後以STAGGER捲取 (OFP00451)-{.不符.} 4. 【提醒 審單人員】CR≧0.6 要於烤漆備註調降 PMT等相關。★KP抗塵PVDF不受此限 (OFP00509)-{.不符.} 5. ★厚度0.9以下DQ CR1修邊寬度+9,CR2修邊寬度+8MM；厚度0.9以上(含)CR1:CR2= +8 :+7.5->重審記得改★ (OFP00527)-{.不符.} | 訂單:2512DFD001/001 CPL <生產備註> 事項如下 . 【專案負責人】RD 黃焰宏課長 (RMK-YL_KUNG) . 2.線速度維持100mpm生產，避免板偏造成修邊大小邊的狀況 (RMK-YL_KUNG) . 1.修邊刀換刀之後，排在前5顆左右生產，注意修邊刀的間隙調整 (RMK-YL_KUNG) . 此規格為 HRD3/HRD3N 熱軋原料,請 CPL 注意修邊狀況. (RMK00042) . 請CPL確認修邊寬度, 如超過熱軋寬度則降速生產, 以防止板偏殘剪與局部未修邊. (RMK00189) . 除HGI/ HGL 訂單邊緣不噴油. 其餘皆側緣噴油 (RMK00285) | 訂單:2512DFD001/001 CR1 <生產備註> 事項如下 . 【專案負責人】RD 黃焰宏課長 (RMK-YL_KUNG) . 1.軋延最末 3 Pass降速到500mpm生產，降低鋸齒邊發生機率 (RMK-YL_KUNG) . 生產材質為DQ料,MILL可生產為小邊波, 但CGL不接受大邊波與中波.-請注意! (RMK00042) . DQ 產品 冷軋產出寬度 , 超寬 ≦ 3 mm 時請寫品質通報單後放行 (RMK00042) . 每組工輥生產之第一顆鋼捲, 檢查振動輥痕或砂輪痕 (RMK00307) . 軋延 DQ 材質鋼捲時，每 PASS 線速度最大 600 mpm (降低邊緣鋸齒狀程度) (RMK00385) | 訂單:2512DFD001/001 CR2 <生產備註> 事項如下 . 【專案負責人】RD 黃焰宏課長 (RMK-YL_KUNG) . 1.軋延最末 3 Pass降速到500mpm生產，降低鋸齒邊發生機率 (RMK-YL_KUNG) . 生產材質為DQ料,MILL可生產為小邊波, 但CGL不接受大邊波與中波.-請注意! (RMK00042) . DQ 產品 冷軋產出寬度 , 超寬 ≦ 3 mm 時請寫品質通報單後放行 (RMK00042) . 每組工輥生產之第一顆鋼捲, 檢查振動輥痕或砂輪痕 (RMK00307) . 軋延 DQ 材質鋼捲時，每 PASS 線速度最大 600 mpm (降低邊緣鋸齒狀程度) (RMK00385) | 訂單:2512DFD001/001 CG1 <生產備註> 事項如下 . 【專案負責人】RD 黃焰宏課長 (RMK-YL_KUNG) . 2. 外觀品質管制標準同 "洗衣機外殼"用途。 (RMK-YL_KUNG) . 1.7.Nozzle壓力0.30~0.40kg/cm2 ，目標值0.34 kg/cm2 (由各股自行調整避免點狀凹痕發生) (RMK-YL_KUNG) . 1.6.T/L伸長率≧0.3% (RMK-YL_KUNG) . 1.5.SKP伸長率≦1.0% , RF 100噸以下(INC由各股自行調整避免邊緣調質不佳) (RMK-YL_KUNG) . 1.4. POT張力降至標準的60%(由各股自行調整避免絞痕發生) (RMK-YL_KUNG) . 1.3.RTF板溫830 ±10℃ (RMK-YL_KUNG) . 1.2. CG2線速度設定: 有退火時間需求，目標75mpm (由各股自行調整避免缺陷發生) (RMK-YL_KUNG) . 1.1. SKP:下工輥Ra:0.5-0.8μ，上工輥Ra:0.5-0.8μ (RMK-YL_KUNG) . 1. 產品機械性質有特殊要求，製程條件如下: (RMK-YL_KUNG) | 訂單:2512DFD001/001 CG2 <生產備註> 事項如下 . 【專案負責人】RD 黃焰宏課長 (RMK-YL_KUNG) . 2. 外觀品質管制標準同 "洗衣機外殼"用途。 (RMK-YL_KUNG) . 1.7.Nozzle壓力0.30~0.40kg/cm2 ，目標值0.34 kg/cm2 (由各股自行調整避免點狀凹痕發生) (RMK-YL_KUNG) . 1.6.T/L伸長率≧0.3% (RMK-YL_KUNG) . 1.5.SKP伸長率≦1.0% , RF 100噸以下(INC由各股自行調整避免邊緣調質不佳) (RMK-YL_KUNG) . 1.4. POT張力降至標準的60%(由各股自行調整避免絞痕發生) (RMK-YL_KUNG) . 1.3.RTF板溫830 ±10℃ (RMK-YL_KUNG) . 1.2. CG2線速度設定: 有退火時間需求，目標75mpm (由各股自行調整避免缺陷發生) (RMK-YL_KUNG) . 1.1. SKP:下工輥Ra:0.5-0.8μ，上工輥Ra:0.5-0.8μ (RMK-YL_KUNG) . 1. 產品機械性質有特殊要求，製程條件如下: (RMK-YL_KUNG) | 訂單:2512DFD001/001 CC1 <生產備註> 事項如下 . 【專案負責人】RD 黃焰宏課長 (RMK-YL_KUNG) . 因進位問題 BYF71 9u 手動計算 170.1基本檔設定170，批次檔電腦自動進位為175。于此聲明生產與相關檢測 塗佈量以170 為標準 (RMK00466) . 【捲取】注意！本單為直立式包裝。禁用STAGGER捲取送包裝！送RCL重處理例外。 (RMK00512) . 【PMT】1.2.CC2計算完後面漆每個ZONE 爐溫各降8℃為最終爐溫 (RMK00568) . 【PMT】1.3.CC2因爐溫各降8℃為最終爐溫，請股長於TEST時 確實量測板溫 (RMK00568) . 【PMT】1.4.若發現PMT不足，請上調ZONE溫度並回饋工程師 (RMK00568) . 【PMT】1.5.品檢注意！因標準PMT有下修請注意MEK測試 (RMK00568) . 【PMT】1.6.厚板少生產，請領班量測板溫並記錄之 (RMK00568) | 訂單:2512DFD001/001 CC2 <生產備註> 事項如下 . 【專案負責人】RD 黃焰宏課長 (RMK-YL_KUNG) . 【PMT】1.1.因為CR厚 0.764 mm，TOP 標準PMT以231℃去計算 (RMK-YL_KUNG) . 9. 外觀(板面顆粒...等)請參照「松下洗衣機外殼PCM」管制標準放行。 (RMK-YL_KUNG) . 8. 出口品檢項目：加做「應變痕測試」: 衝艾克森6mm觀察平板處有無應變痕(判定參考缺陷樣本), 以及維持測試 fluting test，頻率: 1次/母鋼。 (RMK-YL_KUNG) . 7. 塗裝板面外觀管制:客戶針對正面繩紋有特別要求，面漆膜厚請管制100±10% (請參照編號430-S037:滾筒洗衣機PCM(低光閃黑) 塗裝板面外觀上、下限板) (RMK-YL_KUNG) . 6. 此排程需要 Fluting Test ,張力整平機伸長率須設定0.04～0.06%。 (RMK-YL_KUNG) . 5. 背面面漆BYF712使用CP#75μ濾心，使用No.2 thinner，粘度勿低於30秒。 (RMK-YL_KUNG) . 4.4.NO.2 head參考塗裝條件R-塗裝:APR 轉速160% /PUR壓力500KG/PUR轉速80%/黏度50秒 (RMK-YL_KUNG) . 4.3.NO.1 head參考塗裝條件N-塗裝:APR 轉速100% /PUR壓力300KG/PUR轉速20%/黏度50秒 (RMK-YL_KUNG) . 4.2.黏度待R&D到場再行調整,使用#150鐵濾網,PMT為232±10℃。 (RMK-YL_KUNG) . 4.1.面漆：ASY812採wet on wet塗裝(金屬漆單輥塗裝易產生塗裝輥痕),Thinner=NO.2B (RMK-YL_KUNG) . 3.2.PMT為230±10℃，生產時添加A劑 0.2% (R&D當天提供)，請於生產前30分鐘前添加及均勻攪拌。 (RMK-YL_KUNG) . 3.1.底漆：1PEF22採wet on wet塗裝，Thinner為NO.2B，黏度設定35~42秒，使用CP#75μ濾心+ #250鐵濾網 (RMK-YL_KUNG) . 2. 線速度50mpm。 (RMK-YL_KUNG) . 1. GI底材請使用表調&無毒前處理,使用無毒專用設備(回流管、PUMP...)。 (RMK-YL_KUNG) . 20120627晨會決議 CC2生產 PPGI 時請使用表調 (RMK00191) . 因進位問題 BYF71 9u 手動計算 170.1基本檔設定170，批次檔電腦自動進位為175。于此聲明生產與相關檢測 塗佈量以170 為標準 (RMK00466) . 【捲取】注意！本單為直立式包裝。禁用STAGGER捲取送包裝！送RCL重處理例外。 (RMK00512) . 【PMT】1.2.CC2計算完後面漆每個ZONE 爐溫各降8℃為最終爐溫 (RMK00568) . 【PMT】1.3.CC2因爐溫各降8℃為最終爐溫，請股長於TEST時 確實量測板溫 (RMK00568) . 【PMT】1.4.若發現PMT不足，請上調ZONE溫度並回饋工程師 (RMK00568) . 【PMT】1.5.品檢注意！因標準PMT有下修請注意MEK測試 (RMK00568) . 【PMT】1.6.厚板少生產，請領班量測板溫並記錄之 (RMK00568) | 訂單:2512DFD001/001 RCL <生產備註> 事項如下 . 【捲取】注意！本單為直立式包裝。禁用STAGGER捲取送包裝！送RCL重處理例外。 (RMK00512) | 訂單:2512DFD001/001 CCPK 無 <生產備註> 事項 | 訂單:2512DFD001/001 CGQC <品檢備註> 事項如下 . 【專案負責人】RD 黃焰宏課長 (RMK-YL_KUNG) . 2. 外觀品質管制標準同 "洗衣機外殼"用途。 (RMK-YL_KUNG) . 1.7.Nozzle壓力0.30~0.40kg/cm2 ，目標值0.34 kg/cm2 (由各股自行調整避免點狀凹痕發生) (RMK-YL_KUNG) . 1.6.T/L伸長率≧0.3% (RMK-YL_KUNG) . 1.5.SKP伸長率≦1.0% , RF 100噸以下(INC由各股自行調整避免邊緣調質不佳) (RMK-YL_KUNG) . 1.4. POT張力降至標準的60%(由各股自行調整避免絞痕發生) (RMK-YL_KUNG) . 1.3.RTF板溫830 ±10℃ (RMK-YL_KUNG) . 1.2. CG2線速度設定: 有退火時間需求，目標75mpm (由各股自行調整避免缺陷發生) (RMK-YL_KUNG) . 1.1. SKP:下工輥Ra:0.5-0.8μ，上工輥Ra:0.5-0.8μ (RMK-YL_KUNG) . 1. 產品機械性質有特殊要求，製程條件如下: (RMK-YL_KUNG) | 訂單:2512DFD001/001 CCQC <品檢備註> 事項如下 . 【專案負責人】RD 黃焰宏課長 (RMK-YL_KUNG) . 【PMT】1.1.因為CR厚 0.764 mm，TOP 標準PMT以231℃去計算 (RMK-YL_KUNG) . 9. 外觀(板面顆粒...等)請參照「松下洗衣機外殼PCM」管制標準放行。 (RMK-YL_KUNG) . 8. 出口品檢項目：加做「應變痕測試」: 衝艾克森6mm觀察平板處有無應變痕(判定參考缺陷樣本), 以及維持測試 fluting test，頻率: 1次/母鋼。 (RMK-YL_KUNG) . 7. 塗裝板面外觀管制:客戶針對正面繩紋有特別要求，面漆膜厚請管制100±10% (請參照編號430-S037:滾筒洗衣機PCM(低光閃黑) 塗裝板面外觀上、下限板) (RMK-YL_KUNG) . 因進位問題 BYF71 9u 手動計算 170.1基本檔設定170，批次檔電腦自動進位為175。于此聲明生產與相關檢測 塗佈量以170 為標準 (RMK00466) . 【捲取】注意！本單為直立式包裝。禁用STAGGER捲取送包裝！送RCL重處理例外。 (RMK00512) . 【PMT】1.2.CC2計算完後面漆每個ZONE 爐溫各降8℃為最終爐溫 (RMK00568) . 【PMT】1.3.CC2因爐溫各降8℃為最終爐溫，請股長於TEST時 確實量測板溫 (RMK00568) . 【PMT】1.4.若發現PMT不足，請上調ZONE溫度並回饋工程師 (RMK00568) . 【PMT】1.5.品檢注意！因標準PMT有下修請注意MEK測試 (RMK00568) . 【PMT】1.6.厚板少生產，請領班量測板溫並記錄之 (RMK00568) | 訂單:2512DFD001/001 TOL 無 <生產備註> 事項 | 1.修邊刀換刀之後，排在前5顆左右生產，注意修邊刀的間隙調整^^/CPL/ <<.YL_KUNG 2025/10/21 15:22.>> 2.線速度維持100mpm生產，避免板偏造成修邊大小邊的狀況^^/CPL/ <<.YL_KUNG 2025/10/21 15:23.>> 1.軋延最末 3 Pass降速到500mpm生產，降低鋸齒邊發生機率^^/CR1/CR2/ <<.YL_KUNG 2025/10/21 15:23.>> 1. 產品機械性質有特殊要求，製程條件如下:^^/CG1/CG2/CGQC/ <<.YL_KUNG 2025/10/21 15:23.>> 1.1. SKP:下工輥Ra:0.5-0.8μ，上工輥Ra:0.5-0.8μ^^/CG1/CG2/CGQC/ <<.YL_KUNG 2025/10/21 15:24.>> 1.2. CG2線速度設定: 有退火時間需求，目標75mpm (由各股自行調整避免缺陷發生)^^/CG1/CG2/CGQC/ <<.YL_KUNG 2025/10/21 15:24.>> 1.3.RTF板溫830 ±10℃^^/CG1/CG2/CGQC/ <<.YL_KUNG 2025/10/21 15:24.>> 1.4. POT張力降至標準的60%(由各股自行調整避免絞痕發生)^^/CG1/CG2/CGQC/ <<.YL_KUNG 2025/10/21 15:25.>> 1.5.SKP伸長率≦1.0% , RF 100噸以下(INC由各股自行調整避免邊緣調質不佳)^^/CG1/CG2/CGQC/ <<.YL_KUNG 2025/10/21 15:25.>> 1.6.T/L伸長率≧0.3%^^/CG1/CG2/CGQC/ <<.YL_KUNG 2025/10/21 15:25.>> 1.7.Nozzle壓力0.30~0.40kg/cm2 ，目標值0.34 kg/cm2 (由各股自行調整避免點狀凹痕發生)^^/CG1/CG2/CGQC/ <<.YL_KUNG 2025/10/21 15:26.>> 2. 外觀品質管制標準同 "洗衣機外殼"用途。^^/CG1/CG2/CGQC/ <<.YL_KUNG 2025/10/21 15:26.>> 1. GI底材請使用表調&無毒前處理,使用無毒專用設備(回流管、PUMP...)。^^/CC2/ <<.YL_KUNG 2025/10/21 15:26.>> 2. 線速度50mpm。^^/CC2/ <<.YL_KUNG 2025/10/21 15:28.>> 3.1.底漆：1PEF22採wet on wet塗裝，Thinner為NO.2B，黏度設定35~42秒，使用CP#75μ濾心+ #250鐵濾網^^/CC2/ <<.YL_KUNG 2025/10/21 15:28.>> 3.2.PMT為230±10℃，生產時添加A劑 0.2% (R&D當天提供)，請於生產前30分鐘前添加及均勻攪拌。^^/CC2/ <<.YL_KUNG 2025/10/21 15:28.>> 4.1.面漆：ASY812採wet on wet塗裝(金屬漆單輥塗裝易產生塗裝輥痕),Thinner=NO.2B^^/CC2/ <<.YL_KUNG 2025/10/21 15:29.>> 4.2.黏度待R&D到場再行調整,使用#150鐵濾網,PMT為232±10℃。^^/CC2/ <<.YL_KUNG 2025/10/21 15:29.>> 4.3.NO.1 head參考塗裝條件N-塗裝:APR 轉速100% /PUR壓力300KG/PUR轉速20%/黏度50秒^^/CC2/ <<.YL_KUNG 2025/10/21 15:29.>> 4.4.NO.2 head參考塗裝條件R-塗裝:APR 轉速160% /PUR壓力500KG/PUR轉速80%/黏度50秒^^/CC2/ <<.YL_KUNG 2025/10/21 15:29.>> 5. 背面面漆BYF712使用CP#75μ濾心，使用No.2 thinner，粘度勿低於30秒。^^/CC2/ <<.YL_KUNG 2025/10/21 15:30.>> 6. 此排程需要 Fluting Test ,張力整平機伸長率須設定0.04～0.06%。^^/CC2/ <<.YL_KUNG 2025/10/21 15:30.>> 7. 塗裝板面外觀管制:客戶針對正面繩紋有特別要求，面漆膜厚請管制100±10% (請參照編號430-S037:滾筒洗衣機PCM(低光閃黑) 塗裝板面外觀上、下限板)^^/CC2/CCQC/ <<.YL_KUNG 2025/10/21 15:31.>> 8. 出口品檢項目：加做「應變痕測試」: 衝艾克森6mm觀察平板處有無應變痕(判定參考缺陷樣本), 以及維持測試 fluting test，頻率: 1次/母鋼。^^/CC2/CCQC/ <<.YL_KUNG 2025/10/21 15:31.>> 9. 外觀(板面顆粒...等)請參照「松下洗衣機外殼PCM」管制標準放行。^^/CC2/CCQC/ <<.YL_KUNG 2025/10/21 15:32.>> 【PMT】1.1.因為CR厚 0.764 mm，TOP 標準PMT以231℃去計算^^/CC2/CCQC/ <<.YL_KUNG 2025/10/21 15:32.>> 【專案負責人】RD 黃焰宏課長^^/CPL/CR1/CR2/CG1/CG2/CC1/CC2/CGQC/CCQC/ <<.YL_KUNG 2025/10/21 15:33.>> | 訂單 2512DFD001/001 修改記錄如下: 20251017 14:51:09 (93025) 退火碼: >> D3, 用途碼: >> CIC005, 背面標示: >> S000, 訂單背面顏色(五碼): >> BYF71, 背面漆膜厚: >> NOM, 背面漆塗漆型式幾塗幾烤: >> 1, 鉻酸鹽: >> Z, 訂單厚度: >> 0.756, 訂單重: >> 30, 重量容許率(下限): >> 10, 重量容許率(上限): >> 10, 訂單寬度: >> 762, 鍍製方式: >> BC, 鋼捲內徑: >> 508, 鋼捲下限重: >> 3, 鋼捲上限重: >> 5, 壓花條件碼: >> -, 表面花紋: >> Z, 綠色識別碼: >> R2, 印刷輥號: >> -, 產品代碼: >> PPGI, 皮膜碼: >> -, 單位別: >> M, 油品種類: >> Z, 塗油量: >> Z, 包裝代碼: >> D7 , 保護膜碼: >> -, 客戶試片取樣型式: >> -, 調質碼: >> S, 套筒碼: >> E , 規格: >> CGCD1-10, 製造標準: >> SYSCO, 表面處理劑種類: >> Z, 表面處理劑塗佈量: >> Z, 伸長率測試: >> Y, 硬度測試碼: >> Y, 抗拉強度測試: >> Y, 降伏強度測試: >> Y, 厚度變異: >> 0, 訂單正面顏色(五碼): >> ASY81, 正面漆膜厚: >> 24, 正面漆塗漆型式幾塗幾烤: >> 2, 修邊碼: >> Y, 重量碼: >> AW, 鋼捲捲向: >> O, 鍍層碼: >> Z12, | *: | [訂單訊息通知] 2025/10/20 下午 12:37:45 *** (張芬芬 >> 通知 >> HanYu Chen, Winnie Chang, Emily Hong, XinYi Wu, Edwy Chin, YuLung Kung, B.S. Wan, Y.L. Liu, Julian Liu, Sony Su, YunTung Li) 訊息 : 熱軋庫存 1顆 15噸 , 另1顆新買 中鋼交期 預計 12/5
PPGI | 2512DFD001/002 |  | 1. 因機械性質與加工成型問題, HRD3材質其軋延率需≧70% (OFP00143)-{.不符.} | 1. 因機械性質與加工成型問題, HRD3材質其軋延率需≧70% (OFP00143)-{.不符.} 2. DQ 料針對 JIS CNS SYSCO 底材規格請重算重抓提醒 (OFP00346)-{.不符.} 3. 【提醒】！本單為直立式包裝，嚴禁鍍鋅或烤漆後以STAGGER捲取 (OFP00451)-{.不符.} 4. 【提醒 審單人員】CR≧0.6 要於烤漆備註調降 PMT等相關。★KP抗塵PVDF不受此限 (OFP00509)-{.不符.} 5. ★厚度0.9以下DQ CR1修邊寬度+9,CR2修邊寬度+8MM；厚度0.9以上(含)CR1:CR2= +8 :+7.5->重審記得改★ (OFP00527)-{.不符.} | 訂單:2512DFD001/002 CPL <生產備註> 事項如下 . 【專案負責人】RD 黃焰宏課長 (RMK-YL_KUNG) . 2.線速度維持100mpm生產，避免板偏造成修邊大小邊的狀況 (RMK-YL_KUNG) . 1.修邊刀換刀之後，排在前5顆左右生產，注意修邊刀的間隙調整 (RMK-YL_KUNG) . 此規格為 HRD3/HRD3N 熱軋原料,請 CPL 注意修邊狀況. (RMK00042) . 請CPL確認修邊寬度, 如超過熱軋寬度則降速生產, 以防止板偏殘剪與局部未修邊. (RMK00189) . 除HGI/ HGL 訂單邊緣不噴油. 其餘皆側緣噴油 (RMK00285) | 訂單:2512DFD001/002 CR1 <生產備註> 事項如下 . 【專案負責人】RD 黃焰宏課長 (RMK-YL_KUNG) . 1.軋延最末 3 Pass降速到500mpm生產，降低鋸齒邊發生機率 (RMK-YL_KUNG) . 生產材質為DQ料,MILL可生產為小邊波, 但CGL不接受大邊波與中波.-請注意! (RMK00042) . DQ 產品 冷軋產出寬度 , 超寬 ≦ 3 mm 時請寫品質通報單後放行 (RMK00042) . 每組工輥生產之第一顆鋼捲, 檢查振動輥痕或砂輪痕 (RMK00307) . 軋延 DQ 材質鋼捲時，每 PASS 線速度最大 600 mpm (降低邊緣鋸齒狀程度) (RMK00385) | 訂單:2512DFD001/002 CR2 <生產備註> 事項如下 . 【專案負責人】RD 黃焰宏課長 (RMK-YL_KUNG) . 1.軋延最末 3 Pass降速到500mpm生產，降低鋸齒邊發生機率 (RMK-YL_KUNG) . 生產材質為DQ料,MILL可生產為小邊波, 但CGL不接受大邊波與中波.-請注意! (RMK00042) . DQ 產品 冷軋產出寬度 , 超寬 ≦ 3 mm 時請寫品質通報單後放行 (RMK00042) . 每組工輥生產之第一顆鋼捲, 檢查振動輥痕或砂輪痕 (RMK00307) . 軋延 DQ 材質鋼捲時，每 PASS 線速度最大 600 mpm (降低邊緣鋸齒狀程度) (RMK00385) | 訂單:2512DFD001/002 CG1 <生產備註> 事項如下 . 【專案負責人】RD 黃焰宏課長 (RMK-YL_KUNG) . 2. 外觀品質管制標準同 "洗衣機外殼"用途。 (RMK-YL_KUNG) . 1.7.Nozzle壓力0.30~0.40kg/cm2 ，目標值0.34 kg/cm2 (由各股自行調整避免點狀凹痕發生) (RMK-YL_KUNG) . 1.6. T/L伸長率≧0.3% (RMK-YL_KUNG) . 1.5.SKP伸長率≦1.0% , RF 100噸以下(INC由各股自行調整避免邊緣調質不佳) (RMK-YL_KUNG) . 1.4.POT張力降至標準的60%(由各股自行調整避免絞痕發生) (RMK-YL_KUNG) . 1.3.RTF板溫830 ±10℃ (RMK-YL_KUNG) . 1.2.CG2線速度設定: 有退火時間需求，目標75mpm (由各股自行調整避免缺陷發生) (RMK-YL_KUNG) . 1.1. SKP:下工輥Ra:0.5-0.8μ，上工輥Ra:0.5-0.8μ (RMK-YL_KUNG) . 1. 產品機械性質有特殊要求，製程條件如下: (RMK-YL_KUNG) | 訂單:2512DFD001/002 CG2 <生產備註> 事項如下 . 【專案負責人】RD 黃焰宏課長 (RMK-YL_KUNG) . 2. 外觀品質管制標準同 "洗衣機外殼"用途。 (RMK-YL_KUNG) . 1.7.Nozzle壓力0.30~0.40kg/cm2 ，目標值0.34 kg/cm2 (由各股自行調整避免點狀凹痕發生) (RMK-YL_KUNG) . 1.6. T/L伸長率≧0.3% (RMK-YL_KUNG) . 1.5.SKP伸長率≦1.0% , RF 100噸以下(INC由各股自行調整避免邊緣調質不佳) (RMK-YL_KUNG) . 1.4.POT張力降至標準的60%(由各股自行調整避免絞痕發生) (RMK-YL_KUNG) . 1.3.RTF板溫830 ±10℃ (RMK-YL_KUNG) . 1.2.CG2線速度設定: 有退火時間需求，目標75mpm (由各股自行調整避免缺陷發生) (RMK-YL_KUNG) . 1.1. SKP:下工輥Ra:0.5-0.8μ，上工輥Ra:0.5-0.8μ (RMK-YL_KUNG) . 1. 產品機械性質有特殊要求，製程條件如下: (RMK-YL_KUNG) | 訂單:2512DFD001/002 CC1 <生產備註> 事項如下 . 【專案負責人】RD 黃焰宏課長 (RMK-YL_KUNG) . 【PMT】1.1.因為CR厚 0.764 mm，TOP 標準PMT以231℃去計算 (RMK-YL_KUNG) . 因進位問題 BYF71 9u 手動計算 170.1基本檔設定170，批次檔電腦自動進位為175。于此聲明生產與相關檢測 塗佈量以170 為標準 (RMK00466) . 【捲取】注意！本單為直立式包裝。禁用STAGGER捲取送包裝！送RCL重處理例外。 (RMK00512) . 【PMT】1.2.CC2計算完後面漆每個ZONE 爐溫各降8℃為最終爐溫 (RMK00568) . 【PMT】1.3.CC2因爐溫各降8℃為最終爐溫，請股長於TEST時 確實量測板溫 (RMK00568) . 【PMT】1.4.若發現PMT不足，請上調ZONE溫度並回饋工程師 (RMK00568) . 【PMT】1.5.品檢注意！因標準PMT有下修請注意MEK測試 (RMK00568) . 【PMT】1.6.厚板少生產，請領班量測板溫並記錄之 (RMK00568) | 訂單:2512DFD001/002 CC2 <生產備註> 事項如下 . 【專案負責人】RD 黃焰宏課長 (RMK-YL_KUNG) . 【PMT】1.1.因為CR厚 0.764 mm，TOP 標準PMT以231℃去計算 (RMK-YL_KUNG) . 9. 外觀(板面顆粒...等)請參照「松下洗衣機外殼PCM」管制標準放行。 (RMK-YL_KUNG) . 8. 出口品檢項目：加做「應變痕測試」: 衝艾克森6mm觀察平板處有無應變痕 (判定參考缺陷樣本), 以及維持測試 fluting test，頻率: 1次/母鋼。 (RMK-YL_KUNG) . 7. 塗裝板面外觀管制:客戶針對正面繩紋有特別要求，面漆膜厚請管制100±10% (請參照編號430-S037:滾筒洗衣機PCM(低光閃黑) 塗裝板面外觀上、下限板) (RMK-YL_KUNG) . 6. 此排程需要 Fluting Test ,張力整平機伸長率須設定0.04～0.06%。 (RMK-YL_KUNG) . 5. 背面面漆BYF712使用CP#75μ濾心，使用No.2 thinner，粘度勿低於30秒。 (RMK-YL_KUNG) . 4.4.NO.2 head參考塗裝條件R-塗裝:APR 轉速160% /PUR壓力500KG/PUR轉速80%/黏度50秒 (RMK-YL_KUNG) . 4.3.NO.1 head參考塗裝條件N-塗裝:APR 轉速100% /PUR壓力300KG/PUR轉速20%/黏度50秒 (RMK-YL_KUNG) . 4.2.黏度待R&D人員到場再行調整，使用#150鐵濾網，PMT為232±10℃。 (RMK-YL_KUNG) . 4.1.面漆：ASY812採wet on wet塗裝(金屬漆單輥塗裝易產生塗裝輥痕),Thinner為NO.2B, (RMK-YL_KUNG) . 3.2.PMT為230±10℃，生產時添加A劑 0.2% (R&D當天提供)，請於生產前30分鐘前添加及均勻攪拌。 (RMK-YL_KUNG) . 3.1.底漆：1PEF22採wet on wet塗裝，Thinner為NO.2B，黏度設定35~42秒，使用CP#75μ濾心+ #250 鐵濾網 (RMK-YL_KUNG) . 2. 線速度50mpm。 (RMK-YL_KUNG) . 1. GI底材請使用表調&無毒前處理,使用無毒專用設備(回流管、PUMP...)。 (RMK-YL_KUNG) . 20120627晨會決議 CC2生產 PPGI 時請使用表調 (RMK00191) . 因進位問題 BYF71 9u 手動計算 170.1基本檔設定170，批次檔電腦自動進位為175。于此聲明生產與相關檢測 塗佈量以170 為標準 (RMK00466) . 【捲取】注意！本單為直立式包裝。禁用STAGGER捲取送包裝！送RCL重處理例外。 (RMK00512) . 【PMT】1.2.CC2計算完後面漆每個ZONE 爐溫各降8℃為最終爐溫 (RMK00568) . 【PMT】1.3.CC2因爐溫各降8℃為最終爐溫，請股長於TEST時 確實量測板溫 (RMK00568) . 【PMT】1.4.若發現PMT不足，請上調ZONE溫度並回饋工程師 (RMK00568) . 【PMT】1.5.品檢注意！因標準PMT有下修請注意MEK測試 (RMK00568) . 【PMT】1.6.厚板少生產，請領班量測板溫並記錄之 (RMK00568) | 訂單:2512DFD001/002 RCL <生產備註> 事項如下 . 【捲取】注意！本單為直立式包裝。禁用STAGGER捲取送包裝！送RCL重處理例外。 (RMK00512) | 訂單:2512DFD001/002 CCPK 無 <生產備註> 事項 | 訂單:2512DFD001/002 CGQC <品檢備註> 事項如下 . 【專案負責人】RD 黃焰宏課長 (RMK-YL_KUNG) | 訂單:2512DFD001/002 CCQC <品檢備註> 事項如下 . 【專案負責人】RD 黃焰宏課長 (RMK-YL_KUNG) . 【PMT】1.1.因為CR厚 0.764 mm，TOP 標準PMT以231℃去計算 (RMK-YL_KUNG) . 9. 外觀(板面顆粒...等)請參照「松下洗衣機外殼PCM」管制標準放行。 (RMK-YL_KUNG) . 8. 出口品檢項目：加做「應變痕測試」: 衝艾克森6mm觀察平板處有無應變痕 (判定參考缺陷樣本), 以及維持測試 fluting test，頻率: 1次/母鋼。 (RMK-YL_KUNG) . 7. 塗裝板面外觀管制:客戶針對正面繩紋有特別要求，面漆膜厚請管制100±10% (請參照編號430-S037:滾筒洗衣機PCM(低光閃黑) 塗裝板面外觀上、下限板) (RMK-YL_KUNG) . 因進位問題 BYF71 9u 手動計算 170.1基本檔設定170，批次檔電腦自動進位為175。于此聲明生產與相關檢測 塗佈量以170 為標準 (RMK00466) . 【捲取】注意！本單為直立式包裝。禁用STAGGER捲取送包裝！送RCL重處理例外。 (RMK00512) . 【PMT】1.2.CC2計算完後面漆每個ZONE 爐溫各降8℃為最終爐溫 (RMK00568) . 【PMT】1.3.CC2因爐溫各降8℃為最終爐溫，請股長於TEST時 確實量測板溫 (RMK00568) . 【PMT】1.4.若發現PMT不足，請上調ZONE溫度並回饋工程師 (RMK00568) . 【PMT】1.5.品檢注意！因標準PMT有下修請注意MEK測試 (RMK00568) . 【PMT】1.6.厚板少生產，請領班量測板溫並記錄之 (RMK00568) | 訂單:2512DFD001/002 TOL 無 <生產備註> 事項 | 1.修邊刀換刀之後，排在前5顆左右生產，注意修邊刀的間隙調整^^/CPL/ <<.YL_KUNG 2025/10/21 15:38.>> 2.線速度維持100mpm生產，避免板偏造成修邊大小邊的狀況^^/CPL/ <<.YL_KUNG 2025/10/21 15:38.>> 1.軋延最末 3 Pass降速到500mpm生產，降低鋸齒邊發生機率^^/CR1/CR2/ <<.YL_KUNG 2025/10/21 15:39.>> 1. 產品機械性質有特殊要求，製程條件如下:^^/CG1/CG2/ <<.YL_KUNG 2025/10/21 15:39.>> 1.1. SKP:下工輥Ra:0.5-0.8μ，上工輥Ra:0.5-0.8μ^^/CG1/CG2/ <<.YL_KUNG 2025/10/21 15:39.>> 1.2.CG2線速度設定: 有退火時間需求，目標75mpm (由各股自行調整避免缺陷發生)^^/CG1/CG2/ <<.YL_KUNG 2025/10/21 15:39.>> 1.3.RTF板溫830 ±10℃^^/CG1/CG2/ <<.YL_KUNG 2025/10/21 15:40.>> 1.4.POT張力降至標準的60%(由各股自行調整避免絞痕發生)^^/CG1/CG2/ <<.YL_KUNG 2025/10/21 15:40.>> 1.5.SKP伸長率≦1.0% , RF 100噸以下(INC由各股自行調整避免邊緣調質不佳)^^/CG1/CG2/ <<.YL_KUNG 2025/10/21 15:40.>> 1.6. T/L伸長率≧0.3%^^/CG1/CG2/ <<.YL_KUNG 2025/10/21 15:41.>> 1.7.Nozzle壓力0.30~0.40kg/cm2 ，目標值0.34 kg/cm2 (由各股自行調整避免點狀凹痕發生)^^/CG1/CG2/ <<.YL_KUNG 2025/10/21 15:41.>> 2. 外觀品質管制標準同 "洗衣機外殼"用途。^^/CG1/CG2/ <<.YL_KUNG 2025/10/21 15:41.>> 1. GI底材請使用表調&無毒前處理,使用無毒專用設備(回流管、PUMP...)。^^/CC2/ <<.YL_KUNG 2025/10/21 15:41.>> 2. 線速度50mpm。^^/CC2/ <<.YL_KUNG 2025/10/21 15:42.>> 3.1.底漆：1PEF22採wet on wet塗裝，Thinner為NO.2B，黏度設定35~42秒，使用CP#75μ濾心+ #250 鐵濾網^^/CC2/ <<.YL_KUNG 2025/10/21 15:42.>> 3.2.PMT為230±10℃，生產時添加A劑 0.2% (R&D當天提供)，請於生產前30分鐘前添加及均勻攪拌。^^/CC2/ <<.YL_KUNG 2025/10/21 15:42.>> 4.1.面漆：ASY812採wet on wet塗裝(金屬漆單輥塗裝易產生塗裝輥痕),Thinner為NO.2B,^^/CC2/ <<.YL_KUNG 2025/10/21 15:42.>> 4.2.黏度待R&D人員到場再行調整，使用#150鐵濾網，PMT為232±10℃。^^/CC2/ <<.YL_KUNG 2025/10/21 15:43.>> 4.3.NO.1 head參考塗裝條件N-塗裝:APR 轉速100% /PUR壓力300KG/PUR轉速20%/黏度50秒^^/CC2/ <<.YL_KUNG 2025/10/21 15:43.>> 4.4.NO.2 head參考塗裝條件R-塗裝:APR 轉速160% /PUR壓力500KG/PUR轉速80%/黏度50秒^^/CC2/ <<.YL_KUNG 2025/10/21 15:43.>> 5. 背面面漆BYF712使用CP#75μ濾心，使用No.2 thinner，粘度勿低於30秒。^^/CC2/ <<.YL_KUNG 2025/10/21 15:43.>> 6. 此排程需要 Fluting Test ,張力整平機伸長率須設定0.04～0.06%。^^/CC2/ <<.YL_KUNG 2025/10/21 15:44.>> 7. 塗裝板面外觀管制:客戶針對正面繩紋有特別要求，面漆膜厚請管制100±10% (請參照編號430-S037:滾筒洗衣機PCM(低光閃黑) 塗裝板面外觀上、下限板)^^/CC2/CCQC/ <<.YL_KUNG 2025/10/21 15:44.>> 8. 出口品檢項目：加做「應變痕測試」: 衝艾克森6mm觀察平板處有無應變痕 (判定參考缺陷樣本), 以及維持測試 fluting test，頻率: 1次/母鋼。^^/CC2/CCQC/ <<.YL_KUNG 2025/10/21 15:44.>> 9. 外觀(板面顆粒...等)請參照「松下洗衣機外殼PCM」管制標準放行。^^/CC2/CCQC/ <<.YL_KUNG 2025/10/21 15:45.>> 【PMT】1.1.因為CR厚 0.764 mm，TOP 標準PMT以231℃去計算^^/CC1/CC2/CCQC/ <<.YL_KUNG 2025/10/21 15:47.>> 【專案負責人】RD 黃焰宏課長^^/CPL/CR1/CR2/CG1/CG2/CC1/CC2/CGQC/CCQC/ <<.YL_KUNG 2025/10/21 15:47.>> | 訂單 2512DFD001/002 修改記錄如下: 20251017 14:51:37 (93025) 退火碼: >> D3, 用途碼: >> CIC005, 背面標示: >> S000, 訂單背面顏色(五碼): >> BYF71, 背面漆膜厚: >> NOM, 背面漆塗漆型式幾塗幾烤: >> 1, 鉻酸鹽: >> Z, 訂單厚度: >> 0.756, 訂單重: >> 15, 重量容許率(下限): >> 10, 重量容許率(上限): >> 10, 訂單寬度: >> 805, 鍍製方式: >> BC, 鋼捲內徑: >> 508, 鋼捲下限重: >> 3, 鋼捲上限重: >> 5, 壓花條件碼: >> -, 表面花紋: >> Z, 綠色識別碼: >> R2, 印刷輥號: >> -, 產品代碼: >> PPGI, 皮膜碼: >> -, 單位別: >> M, 油品種類: >> Z, 塗油量: >> Z, 包裝代碼: >> D7 , 保護膜碼: >> -, 客戶試片取樣型式: >> -, 調質碼: >> S, 套筒碼: >> E , 規格: >> CGCD1-10, 製造標準: >> SYSCO, 表面處理劑種類: >> Z, 表面處理劑塗佈量: >> Z, 伸長率測試: >> Y, 硬度測試碼: >> Y, 抗拉強度測試: >> Y, 降伏強度測試: >> Y, 厚度變異: >> 0, 訂單正面顏色(五碼): >> ASY81, 正面漆膜厚: >> 24, 正面漆塗漆型式幾塗幾烤: >> 2, 修邊碼: >> Y, 重量碼: >> AW, 鋼捲捲向: >> O, 鍍層碼: >> Z12, | *:
PPGI | 2512DFD002/001 |  | 1. 部分大陸料含B元素超過CNS規範管制，故請原料CNS規範之訂單不要配大陸料 (OFP00684)-{.不符.} | 1. 訂單若有厚度變異，冷軋厚度公差比照烤漆計算公式 , 但最小為 1/2 公差做設定 (OFP00254)-{.不符.} 2. "偏薄要求訂單" 鍍後厚度減 鍍後厚度下限需大於 0.02 MM,以免發生厚度不足狀況 (OFP00369)-{.不符.} 3. 部分大陸料含B元素超過CNS規範管制，故請原料CNS規範之訂單不要配大陸料 (OFP00684)-{.不符.} | 訂單:2512DFD002/001 CPL <生產備註> 事項如下 . 除HGI/ HGL 訂單邊緣不噴油. 其餘皆側緣噴油 (RMK00285) | 訂單:2512DFD002/001 CR1 <生產備註> 事項如下 . 每組工輥生產之第一顆鋼捲, 檢查振動輥痕或砂輪痕 (RMK00307) | 訂單:2512DFD002/001 CR2 <生產備註> 事項如下 . 每組工輥生產之第一顆鋼捲, 檢查振動輥痕或砂輪痕 (RMK00307) | 訂單:2512DFD002/001 CG1 <生產備註> 事項如下 . SKP:下工輥RA:0.5-0.8,上工輥RA:0.5-0.8,EL:2.0±0.5%, (RMK00050) . 弓形度≦8MM/300MM 中波高≦2.5MM 邊波高≦3MM 急峻度≦0.6%. (RMK00050) . 刷輥須持續使用,並記得要噴水. (RMK00050) . TENSION LEVELLER:EL%≦0.2%,控制C-ROLL及L-ROLL來調整弓形度. (RMK00050) | 訂單:2512DFD002/001 CG2 <生產備註> 事項如下 . SKP:下工輥RA:0.5-0.8,上工輥RA:0.5-0.8,EL:2.0±0.5%, (RMK00050) . 弓形度≦8MM/300MM 中波高≦2.5MM 邊波高≦3MM 急峻度≦0.6%. (RMK00050) . 刷輥須持續使用,並記得要噴水. (RMK00050) . TENSION LEVELLER:EL%≦0.2%,控制C-ROLL及L-ROLL來調整弓形度. (RMK00050) | 訂單:2512DFD002/001 CC1 <生產備註> 事項如下 . 塗裝請使用無毒專用設備(回流管.PUMP........). (RMK00050) . 注意前處理相關設備,清潔與更換以防污染. (RMK00050) . ★品檢注意！JIS&CNS 訂單必須每滿50噸一定要再做一次TEST (RMK00259) . 【品檢】水痕允許距板邊40mm內 (RMK00348) . 【品檢】每個母鋼最後分切的尾板需量測板形,NG送RCL切除(鍍鋅內圈捲軸效應產生的邊波) (RMK00348) . 【品檢】更換色碼(含正、背面)更換時需要測試RoHS (RMK00348) . 因進位問題 BYF71 9u 手動計算 170.1基本檔設定170，批次檔電腦自動進位為175。于此聲明生產與相關檢測 塗佈量以170 為標準 (RMK00466) . 【抽氣量】白色系在CC1生產時,FINISH抽氣量請設定250,如生產中發生色差b值異常升高,請股長再加大抽氣量因應 (RMK00560) | 訂單:2512DFD002/001 CC2 <生產備註> 事項如下 . 塗裝請使用無毒專用設備(回流管.PUMP........). (RMK00050) . 注意前處理相關設備,清潔與更換以防污染. (RMK00050) . 20120627晨會決議 CC2生產 PPGI 時請使用表調 (RMK00191) . ★品檢注意！JIS&CNS 訂單必須每滿50噸一定要再做一次TEST (RMK00259) . 【品檢】水痕允許距板邊40mm內 (RMK00348) . 【品檢】每個母鋼最後分切的尾板需量測板形,NG送RCL切除(鍍鋅內圈捲軸效應產生的邊波) (RMK00348) . 【品檢】更換色碼(含正、背面)更換時需要測試RoHS (RMK00348) . 因進位問題 BYF71 9u 手動計算 170.1基本檔設定170，批次檔電腦自動進位為175。于此聲明生產與相關檢測 塗佈量以170 為標準 (RMK00466) . 【抽氣量】白色系在CC1生產時,FINISH抽氣量請設定250,如生產中發生色差b值異常升高,請股長再加大抽氣量因應 (RMK00560) | 訂單:2512DFD002/001 RCL 無 <生產備註> 事項 | 訂單:2512DFD002/001 CCPK 無 <生產備註> 事項 | 訂單:2512DFD002/001 CGQC <品檢備註> 事項如下 . 弓形度≦8MM/300MM 中波高≦2.5MM 邊波高≦3MM 急峻度≦0.6%. (RMK00050) | 訂單:2512DFD002/001 CCQC <品檢備註> 事項如下 . ★品檢注意！JIS&CNS 訂單必須每滿50噸一定要再做一次TEST (RMK00259) . 【品檢】水痕允許距板邊40mm內 (RMK00348) . 【品檢】每個母鋼最後分切的尾板需量測板形,NG送RCL切除(鍍鋅內圈捲軸效應產生的邊波) (RMK00348) . 【品檢】更換色碼(含正、背面)更換時需要測試RoHS (RMK00348) . 因進位問題 BYF71 9u 手動計算 170.1基本檔設定170，批次檔電腦自動進位為175。于此聲明生產與相關檢測 塗佈量以170 為標準 (RMK00466) | 訂單:2512DFD002/001 TOL 無 <生產備註> 事項 |  | 訂單 2512DFD002/001 修改記錄如下: 20251113 16:04:58 (93025) 退火碼: >> S1, 用途碼: >> CIC001, 背面標示: >> S000, 訂單背面顏色(五碼): >> BYF71, 背面漆膜厚: >> NOM, 背面漆塗漆型式幾塗幾烤: >> 1, 鉻酸鹽: >> Z, 訂單厚度: >> 0.326, 訂單重: >> 15, 重量容許率(下限): >> 10, 重量容許率(上限): >> 10, 訂單寬度: >> 714, 鍍製方式: >> BC, 鋼捲內徑: >> 508, 鋼捲下限重: >> 3, 鋼捲上限重: >> 5, 壓花條件碼: >> -, 表面花紋: >> Z, GL鋅花要求下限: >> 0, GL鋅花要求上限: >> 0, 綠色識別碼: >> R2, 印刷輥號: >> -, 產品代碼: >> PPGI, 皮膜碼: >> -, 單位別: >> M, 油品種類: >> Z, 塗油量: >> Z, 包裝代碼: >> S3 , 保護膜碼: >> -, 客戶試片取樣型式: >> -, 調質碼: >> S, 套筒碼: >> E , 規格: >> CGCC-10, 製造標準: >> CNS, 表面處理劑種類: >> Z, 表面處理劑塗佈量: >> Z, 伸長率測試: >> N, 硬度測試碼: >> N, 抗拉強度測試: >> N, 降伏強度測試: >> N, 厚度變異: >> -2.4, 訂單正面顏色(五碼): >> AWF45, 正面漆膜厚: >> 25, 正面漆塗漆型式幾塗幾烤: >> 2, 修邊碼: >> Y, 重量碼: >> AW, 鋼捲捲向: >> O, 鍍層碼: >> Z08, | H:厚度偏薄
PPGI | 2512DFD002/002 |  | 1. 部分大陸料含B元素超過CNS規範管制，故請原料CNS規範之訂單不要配大陸料 (OFP00684)-{.不符.} | 1. 訂單若有厚度變異，冷軋厚度公差比照烤漆計算公式 , 但最小為 1/2 公差做設定 (OFP00254)-{.不符.} 2. "偏薄要求訂單" 鍍後厚度減 鍍後厚度下限需大於 0.02 MM,以免發生厚度不足狀況 (OFP00369)-{.不符.} 3. 部分大陸料含B元素超過CNS規範管制，故請原料CNS規範之訂單不要配大陸料 (OFP00684)-{.不符.} | 訂單:2512DFD002/002 CPL <生產備註> 事項如下 . 1.★A.訂單寬度797 mm HR標準範圍807~827 mm，75t。預計以現有庫存2.0*835 mm代用。超修 +8mm (RMK-E_CHIN) . 0.審覆表：RSS25110002 (RMK-E_CHIN) . 除HGI/ HGL 訂單邊緣不噴油. 其餘皆側緣噴油 (RMK00285) | 訂單:2512DFD002/002 CR1 <生產備註> 事項如下 . 1.★A.訂單寬度797 mm HR標準範圍807~827 mm，75t。預計以現有庫存2.0*835 mm代用。超修 +8mm (RMK-E_CHIN) . 0.審覆表：RSS25110002 (RMK-E_CHIN) . 每組工輥生產之第一顆鋼捲, 檢查振動輥痕或砂輪痕 (RMK00307) | 訂單:2512DFD002/002 CR2 <生產備註> 事項如下 . 1.★A.訂單寬度797 mm HR標準範圍807~827 mm，75t。預計以現有庫存2.0*835 mm代用。超修 +8mm (RMK-E_CHIN) . 0.審覆表：RSS25110002 (RMK-E_CHIN) . 每組工輥生產之第一顆鋼捲, 檢查振動輥痕或砂輪痕 (RMK00307) | 訂單:2512DFD002/002 CG1 <生產備註> 事項如下 . 1.★A.訂單寬度797 mm HR標準範圍807~827 mm，75t。預計以現有庫存2.0*835 mm代用。超修 +8mm (RMK-E_CHIN) . 0.審覆表：RSS25110002 (RMK-E_CHIN) . SKP:下工輥RA:0.5-0.8,上工輥RA:0.5-0.8,EL:2.0±0.5%, (RMK00050) . 弓形度≦8MM/300MM 中波高≦2.5MM 邊波高≦3MM 急峻度≦0.6%. (RMK00050) . 刷輥須持續使用,並記得要噴水. (RMK00050) . TENSION LEVELLER:EL%≦0.2%,控制C-ROLL及L-ROLL來調整弓形度. (RMK00050) | 訂單:2512DFD002/002 CG2 <生產備註> 事項如下 . 1.★A.訂單寬度797 mm HR標準範圍807~827 mm，75t。預計以現有庫存2.0*835 mm代用。超修 +8mm (RMK-E_CHIN) . 0.審覆表：RSS25110002 (RMK-E_CHIN) . SKP:下工輥RA:0.5-0.8,上工輥RA:0.5-0.8,EL:2.0±0.5%, (RMK00050) . 弓形度≦8MM/300MM 中波高≦2.5MM 邊波高≦3MM 急峻度≦0.6%. (RMK00050) . 刷輥須持續使用,並記得要噴水. (RMK00050) . TENSION LEVELLER:EL%≦0.2%,控制C-ROLL及L-ROLL來調整弓形度. (RMK00050) | 訂單:2512DFD002/002 CC1 <生產備註> 事項如下 . 3.★A.3. 此為超修鋼捲，請烤漆品檢加強注意邊緣鼓起之確認，每顆母鋼第一分切請計畫性暫留(當班送RCL外切10米確認板形)，原因為鼓起確認 (RMK-E_CHIN) . 2.★A.2.烤漆出口分請注意有無鼓起現象 (RMK-E_CHIN) . 1.★A.訂單寬度797 mm HR標準範圍807~827 mm，75t。預計以現有庫存2.0*835 mm代用。超修 +8mm (RMK-E_CHIN) . 0.審覆表：RSS25110002 (RMK-E_CHIN) . 塗裝請使用無毒專用設備(回流管.PUMP........). (RMK00050) . 注意前處理相關設備,清潔與更換以防污染. (RMK00050) . ★品檢注意！JIS&CNS 訂單必須每滿50噸一定要再做一次TEST (RMK00259) . 【品檢】水痕允許距板邊40mm內 (RMK00348) . 【品檢】每個母鋼最後分切的尾板需量測板形,NG送RCL切除(鍍鋅內圈捲軸效應產生的邊波) (RMK00348) . 【品檢】更換色碼(含正、背面)更換時需要測試RoHS (RMK00348) . 因進位問題 BYF71 9u 手動計算 170.1基本檔設定170，批次檔電腦自動進位為175。于此聲明生產與相關檢測 塗佈量以170 為標準 (RMK00466) . 【抽氣量】白色系在CC1生產時,FINISH抽氣量請設定250,如生產中發生色差b值異常升高,請股長再加大抽氣量因應 (RMK00560) | 訂單:2512DFD002/002 CC2 <生產備註> 事項如下 . 3.★A.3. 此為超修鋼捲，請烤漆品檢加強注意邊緣鼓起之確認，每顆母鋼第一分切請計畫性暫留(當班送RCL外切10米確認板形)，原因為鼓起確認 (RMK-E_CHIN) . 2.★A.2.烤漆出口分請注意有無鼓起現象 (RMK-E_CHIN) . 1.★A.訂單寬度797 mm HR標準範圍807~827 mm，75t。預計以現有庫存2.0*835 mm代用。超修 +8mm (RMK-E_CHIN) . 0.審覆表：RSS25110002 (RMK-E_CHIN) . 塗裝請使用無毒專用設備(回流管.PUMP........). (RMK00050) . 注意前處理相關設備,清潔與更換以防污染. (RMK00050) . 20120627晨會決議 CC2生產 PPGI 時請使用表調 (RMK00191) . ★品檢注意！JIS&CNS 訂單必須每滿50噸一定要再做一次TEST (RMK00259) . 【品檢】水痕允許距板邊40mm內 (RMK00348) . 【品檢】每個母鋼最後分切的尾板需量測板形,NG送RCL切除(鍍鋅內圈捲軸效應產生的邊波) (RMK00348) . 【品檢】更換色碼(含正、背面)更換時需要測試RoHS (RMK00348) . 因進位問題 BYF71 9u 手動計算 170.1基本檔設定170，批次檔電腦自動進位為175。于此聲明生產與相關檢測 塗佈量以170 為標準 (RMK00466) . 【抽氣量】白色系在CC1生產時,FINISH抽氣量請設定250,如生產中發生色差b值異常升高,請股長再加大抽氣量因應 (RMK00560) | 訂單:2512DFD002/002 RCL <生產備註> 事項如下 . 2.★A.2.烤漆出口分請注意有無鼓起現象 (RMK-E_CHIN) . 0.審覆表：RSS25110002 (RMK-E_CHIN) | 訂單:2512DFD002/002 CCPK 無 <生產備註> 事項 | 訂單:2512DFD002/002 CGQC <品檢備註> 事項如下 . 0.審覆表：RSS25110002 (RMK-E_CHIN) . 弓形度≦8MM/300MM 中波高≦2.5MM 邊波高≦3MM 急峻度≦0.6%. (RMK00050) | 訂單:2512DFD002/002 CCQC <品檢備註> 事項如下 . 2.★A.2.烤漆出口分請注意有無鼓起現象 (RMK-E_CHIN) . 0.審覆表：RSS25110002 (RMK-E_CHIN) . ★品檢注意！JIS&CNS 訂單必須每滿50噸一定要再做一次TEST (RMK00259) . 【品檢】水痕允許距板邊40mm內 (RMK00348) . 【品檢】每個母鋼最後分切的尾板需量測板形,NG送RCL切除(鍍鋅內圈捲軸效應產生的邊波) (RMK00348) . 【品檢】更換色碼(含正、背面)更換時需要測試RoHS (RMK00348) . 因進位問題 BYF71 9u 手動計算 170.1基本檔設定170，批次檔電腦自動進位為175。于此聲明生產與相關檢測 塗佈量以170 為標準 (RMK00466) | 訂單:2512DFD002/002 TOL 無 <生產備註> 事項 | 0.審覆表：RSS25110002^^/CPL/CR1/CR2/CG1/CG2/CC1/CC2/CGQC/CCQC/RCL/^^ <<.E_CHIN 2025/11/17 09:47.>> 1.★A.訂單寬度797 mm HR標準範圍807~827 mm，75t。預計以現有庫存2.0*835 mm代用。超修 +8mm^^/CPL/CR1/CR2/CG1/CG2/CC1/CC2/ <<.E_CHIN 2025/11/17 09:48.>> 2.★A.2.烤漆出口分請注意有無鼓起現象^^/CC1/CC2/CCQC/RCL/^^ <<.E_CHIN 2025/11/17 09:48.>> 3.★A.3. 此為超修鋼捲，請烤漆品檢加強注意邊緣鼓起之確認，每顆母鋼第一分切請計畫性暫留(當班送RCL外切10米確認板形)，原因為鼓起確認^^/CC1/CC2/ <<.E_CHIN 2025/11/17 09:48.>> | 訂單 2512DFD002/002 修改記錄如下: 20251113 16:18:37 (93025) 退火碼: >> S1, 用途碼: >> CIC001, 背面標示: >> S000, 訂單背面顏色(五碼): >> BYF71, 背面漆膜厚: >> NOM, 背面漆塗漆型式幾塗幾烤: >> 1, 鉻酸鹽: >> Z, 訂單厚度: >> 0.326, 訂單重: >> 75, 重量容許率(下限): >> 10, 重量容許率(上限): >> 10, 訂單寬度: >> 797, 鍍製方式: >> BC, 鋼捲內徑: >> 508, 鋼捲下限重: >> 3, 鋼捲上限重: >> 5, 壓花條件碼: >> -, 表面花紋: >> Z, GL鋅花要求下限: >> 0, GL鋅花要求上限: >> 0, 綠色識別碼: >> R2, 印刷輥號: >> -, 產品代碼: >> PPGI, 皮膜碼: >> -, 單位別: >> M, 油品種類: >> Z, 塗油量: >> Z, 包裝代碼: >> S3 , 保護膜碼: >> -, 客戶試片取樣型式: >> -, 調質碼: >> S, 套筒碼: >> E , 規格: >> CGCC-10, 製造標準: >> CNS, 表面處理劑種類: >> Z, 表面處理劑塗佈量: >> Z, 伸長率測試: >> N, 硬度測試碼: >> N, 抗拉強度測試: >> N, 降伏強度測試: >> N, 厚度變異: >> -2.4, 訂單正面顏色(五碼): >> AWF45, 正面漆膜厚: >> 25, 正面漆塗漆型式幾塗幾烤: >> 2, 修邊碼: >> Y, 重量碼: >> AW, 鋼捲捲向: >> O, 鍍層碼: >> Z08, | H:厚度偏薄
PPGI | 2512DFD002/003 |  | 1. 部分大陸料含B元素超過CNS規範管制，故請原料CNS規範之訂單不要配大陸料 (OFP00684)-{.不符.} | 1. 訂單若有厚度變異，冷軋厚度公差比照烤漆計算公式 , 但最小為 1/2 公差做設定 (OFP00254)-{.不符.} 2. "偏薄要求訂單" 鍍後厚度減 鍍後厚度下限需大於 0.02 MM,以免發生厚度不足狀況 (OFP00369)-{.不符.} 3. 部分大陸料含B元素超過CNS規範管制，故請原料CNS規範之訂單不要配大陸料 (OFP00684)-{.不符.} | 訂單:2512DFD002/003 CPL <生產備註> 事項如下 . 除HGI/ HGL 訂單邊緣不噴油. 其餘皆側緣噴油 (RMK00285) | 訂單:2512DFD002/003 CR1 <生產備註> 事項如下 . 每組工輥生產之第一顆鋼捲, 檢查振動輥痕或砂輪痕 (RMK00307) | 訂單:2512DFD002/003 CR2 <生產備註> 事項如下 . 每組工輥生產之第一顆鋼捲, 檢查振動輥痕或砂輪痕 (RMK00307) | 訂單:2512DFD002/003 CG1 <生產備註> 事項如下 . SKP:下工輥RA:0.5-0.8,上工輥RA:0.5-0.8,EL:2.0±0.5%, (RMK00050) . 弓形度≦8MM/300MM 中波高≦2.5MM 邊波高≦3MM 急峻度≦0.6%. (RMK00050) . 刷輥須持續使用,並記得要噴水. (RMK00050) . TENSION LEVELLER:EL%≦0.2%,控制C-ROLL及L-ROLL來調整弓形度. (RMK00050) | 訂單:2512DFD002/003 CG2 <生產備註> 事項如下 . SKP:下工輥RA:0.5-0.8,上工輥RA:0.5-0.8,EL:2.0±0.5%, (RMK00050) . 弓形度≦8MM/300MM 中波高≦2.5MM 邊波高≦3MM 急峻度≦0.6%. (RMK00050) . 刷輥須持續使用,並記得要噴水. (RMK00050) . TENSION LEVELLER:EL%≦0.2%,控制C-ROLL及L-ROLL來調整弓形度. (RMK00050) | 訂單:2512DFD002/003 CC1 <生產備註> 事項如下 . 塗裝請使用無毒專用設備(回流管.PUMP........). (RMK00050) . 注意前處理相關設備,清潔與更換以防污染. (RMK00050) . ★品檢注意！JIS&CNS 訂單必須每滿50噸一定要再做一次TEST (RMK00259) . ★注意！AYF632,ABF522,ABF532 自2015/05/13起,為改善色差原液黏度降至80秒。 (RMK00321) . 塗裝室調整黏度時請注意原液黏度80" (RMK00321) . 【品檢】水痕允許距板邊40mm內 (RMK00348) . 【品檢】每個母鋼最後分切的尾板需量測板形,NG送RCL切除(鍍鋅內圈捲軸效應產生的邊波) (RMK00348) . 【品檢】更換色碼(含正、背面)更換時需要測試RoHS (RMK00348) . 因進位問題 BYF71 9u 手動計算 170.1基本檔設定170，批次檔電腦自動進位為175。于此聲明生產與相關檢測 塗佈量以170 為標準 (RMK00466) | 訂單:2512DFD002/003 CC2 <生產備註> 事項如下 . 塗裝請使用無毒專用設備(回流管.PUMP........). (RMK00050) . 注意前處理相關設備,清潔與更換以防污染. (RMK00050) . 20120627晨會決議 CC2生產 PPGI 時請使用表調 (RMK00191) . ★品檢注意！JIS&CNS 訂單必須每滿50噸一定要再做一次TEST (RMK00259) . ★注意！AYF632,ABF522,ABF532 自2015/05/13起,為改善色差原液黏度降至80秒。 (RMK00321) . 塗裝室調整黏度時請注意原液黏度80" (RMK00321) . 【品檢】水痕允許距板邊40mm內 (RMK00348) . 【品檢】每個母鋼最後分切的尾板需量測板形,NG送RCL切除(鍍鋅內圈捲軸效應產生的邊波) (RMK00348) . 【品檢】更換色碼(含正、背面)更換時需要測試RoHS (RMK00348) . 因進位問題 BYF71 9u 手動計算 170.1基本檔設定170，批次檔電腦自動進位為175。于此聲明生產與相關檢測 塗佈量以170 為標準 (RMK00466) | 訂單:2512DFD002/003 RCL 無 <生產備註> 事項 | 訂單:2512DFD002/003 CCPK 無 <生產備註> 事項 | 訂單:2512DFD002/003 CGQC <品檢備註> 事項如下 . 弓形度≦8MM/300MM 中波高≦2.5MM 邊波高≦3MM 急峻度≦0.6%. (RMK00050) | 訂單:2512DFD002/003 CCQC <品檢備註> 事項如下 . ★品檢注意！JIS&CNS 訂單必須每滿50噸一定要再做一次TEST (RMK00259) . 【品檢】水痕允許距板邊40mm內 (RMK00348) . 【品檢】每個母鋼最後分切的尾板需量測板形,NG送RCL切除(鍍鋅內圈捲軸效應產生的邊波) (RMK00348) . 【品檢】更換色碼(含正、背面)更換時需要測試RoHS (RMK00348) . 因進位問題 BYF71 9u 手動計算 170.1基本檔設定170，批次檔電腦自動進位為175。于此聲明生產與相關檢測 塗佈量以170 為標準 (RMK00466) | 訂單:2512DFD002/003 TOL 無 <生產備註> 事項 |  | 訂單 2512DFD002/003 修改記錄如下: 20251113 16:19:13 (93025) 退火碼: >> S1, 用途碼: >> CIC001, 背面標示: >> S000, 訂單背面顏色(五碼): >> BYF71, 背面漆膜厚: >> NOM, 背面漆塗漆型式幾塗幾烤: >> 1, 鉻酸鹽: >> Z, 訂單厚度: >> 0.326, 訂單重: >> 15, 重量容許率(下限): >> 10, 重量容許率(上限): >> 10, 訂單寬度: >> 714, 鍍製方式: >> BC, 鋼捲內徑: >> 508, 鋼捲下限重: >> 3, 鋼捲上限重: >> 5, 壓花條件碼: >> -, 表面花紋: >> Z, GL鋅花要求下限: >> 0, GL鋅花要求上限: >> 0, 綠色識別碼: >> R2, 印刷輥號: >> -, 產品代碼: >> PPGI, 皮膜碼: >> -, 單位別: >> M, 油品種類: >> Z, 塗油量: >> Z, 包裝代碼: >> S3 , 保護膜碼: >> -, 客戶試片取樣型式: >> -, 調質碼: >> S, 套筒碼: >> E , 規格: >> CGCC-10, 製造標準: >> CNS, 表面處理劑種類: >> Z, 表面處理劑塗佈量: >> Z, 伸長率測試: >> N, 硬度測試碼: >> N, 抗拉強度測試: >> N, 降伏強度測試: >> N, 厚度變異: >> -2.4, 訂單正面顏色(五碼): >> ABF52, 正面漆膜厚: >> 25, 正面漆塗漆型式幾塗幾烤: >> 2, 修邊碼: >> Y, 重量碼: >> AW, 鋼捲捲向: >> O, 鍍層碼: >> Z08, | H:厚度偏薄
PPGI | 2512DFD002/004 |  | 1. 部分大陸料含B元素超過CNS規範管制，故請原料CNS規範之訂單不要配大陸料 (OFP00684)-{.不符.} | 1. 訂單若有厚度變異，冷軋厚度公差比照烤漆計算公式 , 但最小為 1/2 公差做設定 (OFP00254)-{.不符.} 2. "偏薄要求訂單" 鍍後厚度減 鍍後厚度下限需大於 0.02 MM,以免發生厚度不足狀況 (OFP00369)-{.不符.} 3. 部分大陸料含B元素超過CNS規範管制，故請原料CNS規範之訂單不要配大陸料 (OFP00684)-{.不符.} | 訂單:2512DFD002/004 CPL <生產備註> 事項如下 . 1.★A.訂單寬度797 mm HR標準範圍807~827 mm，75t。預計以現有庫存2.0*835 mm代用。超修 +8mm (RMK-E_CHIN) . 0.審覆表：RSS25110002 (RMK-E_CHIN) . 除HGI/ HGL 訂單邊緣不噴油. 其餘皆側緣噴油 (RMK00285) | 訂單:2512DFD002/004 CR1 <生產備註> 事項如下 . 1.★A.訂單寬度797 mm HR標準範圍807~827 mm，75t。預計以現有庫存2.0*835 mm代用。超修 +8mm (RMK-E_CHIN) . 0.審覆表：RSS25110002 (RMK-E_CHIN) . 每組工輥生產之第一顆鋼捲, 檢查振動輥痕或砂輪痕 (RMK00307) | 訂單:2512DFD002/004 CR2 <生產備註> 事項如下 . 1.★A.訂單寬度797 mm HR標準範圍807~827 mm，75t。預計以現有庫存2.0*835 mm代用。超修 +8mm (RMK-E_CHIN) . 0.審覆表：RSS25110002 (RMK-E_CHIN) . 每組工輥生產之第一顆鋼捲, 檢查振動輥痕或砂輪痕 (RMK00307) | 訂單:2512DFD002/004 CG1 <生產備註> 事項如下 . 1.★A.訂單寬度797 mm HR標準範圍807~827 mm，75t。預計以現有庫存2.0*835 mm代用。超修 +8mm (RMK-E_CHIN) . 0.審覆表：RSS25110002 (RMK-E_CHIN) . SKP:下工輥RA:0.5-0.8,上工輥RA:0.5-0.8,EL:2.0±0.5%, (RMK00050) . 弓形度≦8MM/300MM 中波高≦2.5MM 邊波高≦3MM 急峻度≦0.6%. (RMK00050) . 刷輥須持續使用,並記得要噴水. (RMK00050) . TENSION LEVELLER:EL%≦0.2%,控制C-ROLL及L-ROLL來調整弓形度. (RMK00050) | 訂單:2512DFD002/004 CG2 <生產備註> 事項如下 . 1.★A.訂單寬度797 mm HR標準範圍807~827 mm，75t。預計以現有庫存2.0*835 mm代用。超修 +8mm (RMK-E_CHIN) . 0.審覆表：RSS25110002 (RMK-E_CHIN) . SKP:下工輥RA:0.5-0.8,上工輥RA:0.5-0.8,EL:2.0±0.5%, (RMK00050) . 弓形度≦8MM/300MM 中波高≦2.5MM 邊波高≦3MM 急峻度≦0.6%. (RMK00050) . 刷輥須持續使用,並記得要噴水. (RMK00050) . TENSION LEVELLER:EL%≦0.2%,控制C-ROLL及L-ROLL來調整弓形度. (RMK00050) | 訂單:2512DFD002/004 CC1 <生產備註> 事項如下 . 3.★A.3. 此為超修鋼捲，請烤漆品檢加強注意邊緣鼓起之確認，每顆母鋼第一分切請計畫性暫留(當班送RCL外切10米確認板形)，原因為鼓起確認 (RMK-E_CHIN) . 2.★A.2.烤漆出口分請注意有無鼓起現象 (RMK-E_CHIN) . 1.★A.訂單寬度797 mm HR標準範圍807~827 mm，75t。預計以現有庫存2.0*835 mm代用。超修 +8mm (RMK-E_CHIN) . 0.審覆表：RSS25110002 (RMK-E_CHIN) . 塗裝請使用無毒專用設備(回流管.PUMP........). (RMK00050) . 注意前處理相關設備,清潔與更換以防污染. (RMK00050) . ★品檢注意！JIS&CNS 訂單必須每滿50噸一定要再做一次TEST (RMK00259) . ★注意！AYF632,ABF522,ABF532 自2015/05/13起,為改善色差原液黏度降至80秒。 (RMK00321) . 塗裝室調整黏度時請注意原液黏度80" (RMK00321) . 【品檢】水痕允許距板邊40mm內 (RMK00348) . 【品檢】每個母鋼最後分切的尾板需量測板形,NG送RCL切除(鍍鋅內圈捲軸效應產生的邊波) (RMK00348) . 【品檢】更換色碼(含正、背面)更換時需要測試RoHS (RMK00348) . 因進位問題 BYF71 9u 手動計算 170.1基本檔設定170，批次檔電腦自動進位為175。于此聲明生產與相關檢測 塗佈量以170 為標準 (RMK00466) | 訂單:2512DFD002/004 CC2 <生產備註> 事項如下 . 3.★A.3. 此為超修鋼捲，請烤漆品檢加強注意邊緣鼓起之確認，每顆母鋼第一分切請計畫性暫留(當班送RCL外切10米確認板形)，原因為鼓起確認 (RMK-E_CHIN) . 2.★A.2.烤漆出口分請注意有無鼓起現象 (RMK-E_CHIN) . 1.★A.訂單寬度797 mm HR標準範圍807~827 mm，75t。預計以現有庫存2.0*835 mm代用。超修 +8mm (RMK-E_CHIN) . 0.審覆表：RSS25110002 (RMK-E_CHIN) . 塗裝請使用無毒專用設備(回流管.PUMP........). (RMK00050) . 注意前處理相關設備,清潔與更換以防污染. (RMK00050) . 20120627晨會決議 CC2生產 PPGI 時請使用表調 (RMK00191) . ★品檢注意！JIS&CNS 訂單必須每滿50噸一定要再做一次TEST (RMK00259) . ★注意！AYF632,ABF522,ABF532 自2015/05/13起,為改善色差原液黏度降至80秒。 (RMK00321) . 塗裝室調整黏度時請注意原液黏度80" (RMK00321) . 【品檢】水痕允許距板邊40mm內 (RMK00348) . 【品檢】每個母鋼最後分切的尾板需量測板形,NG送RCL切除(鍍鋅內圈捲軸效應產生的邊波) (RMK00348) . 【品檢】更換色碼(含正、背面)更換時需要測試RoHS (RMK00348) . 因進位問題 BYF71 9u 手動計算 170.1基本檔設定170，批次檔電腦自動進位為175。于此聲明生產與相關檢測 塗佈量以170 為標準 (RMK00466) | 訂單:2512DFD002/004 RCL <生產備註> 事項如下 . 2.★A.2.烤漆出口分請注意有無鼓起現象 (RMK-E_CHIN) . 0.審覆表：RSS25110002 (RMK-E_CHIN) | 訂單:2512DFD002/004 CCPK 無 <生產備註> 事項 | 訂單:2512DFD002/004 CGQC <品檢備註> 事項如下 . 0.審覆表：RSS25110002 (RMK-E_CHIN) . 弓形度≦8MM/300MM 中波高≦2.5MM 邊波高≦3MM 急峻度≦0.6%. (RMK00050) | 訂單:2512DFD002/004 CCQC <品檢備註> 事項如下 . 2.★A.2.烤漆出口分請注意有無鼓起現象 (RMK-E_CHIN) . 0.審覆表：RSS25110002 (RMK-E_CHIN) . ★品檢注意！JIS&CNS 訂單必須每滿50噸一定要再做一次TEST (RMK00259) . 【品檢】水痕允許距板邊40mm內 (RMK00348) . 【品檢】每個母鋼最後分切的尾板需量測板形,NG送RCL切除(鍍鋅內圈捲軸效應產生的邊波) (RMK00348) . 【品檢】更換色碼(含正、背面)更換時需要測試RoHS (RMK00348) . 因進位問題 BYF71 9u 手動計算 170.1基本檔設定170，批次檔電腦自動進位為175。于此聲明生產與相關檢測 塗佈量以170 為標準 (RMK00466) | 訂單:2512DFD002/004 TOL 無 <生產備註> 事項 | 0.審覆表：RSS25110002^^/CPL/CR1/CR2/CG1/CG2/CC1/CC2/CGQC/CCQC/RCL/^^ <<.E_CHIN 2025/11/17 09:49.>> 1.★A.訂單寬度797 mm HR標準範圍807~827 mm，75t。預計以現有庫存2.0*835 mm代用。超修 +8mm^^/CPL/CR1/CR2/CG1/CG2/CC1/CC2/ <<.E_CHIN 2025/11/17 09:49.>> 2.★A.2.烤漆出口分請注意有無鼓起現象^^/CC1/CC2/CCQC/RCL/^^ <<.E_CHIN 2025/11/17 09:50.>> 3.★A.3. 此為超修鋼捲，請烤漆品檢加強注意邊緣鼓起之確認，每顆母鋼第一分切請計畫性暫留(當班送RCL外切10米確認板形)，原因為鼓起確認^^/CC1/CC2/ <<.E_CHIN 2025/11/17 09:50.>> | 訂單 2512DFD002/004 修改記錄如下: 20251113 16:19:46 (93025) 退火碼: >> S1, 用途碼: >> CIC001, 背面標示: >> S000, 訂單背面顏色(五碼): >> BYF71, 背面漆膜厚: >> NOM, 背面漆塗漆型式幾塗幾烤: >> 1, 鉻酸鹽: >> Z, 訂單厚度: >> 0.326, 訂單重: >> 75, 重量容許率(下限): >> 10, 重量容許率(上限): >> 10, 訂單寬度: >> 797, 鍍製方式: >> BC, 鋼捲內徑: >> 508, 鋼捲下限重: >> 3, 鋼捲上限重: >> 5, 壓花條件碼: >> -, 表面花紋: >> Z, GL鋅花要求下限: >> 0, GL鋅花要求上限: >> 0, 綠色識別碼: >> R2, 印刷輥號: >> -, 產品代碼: >> PPGI, 皮膜碼: >> -, 單位別: >> M, 油品種類: >> Z, 塗油量: >> Z, 包裝代碼: >> S3 , 保護膜碼: >> -, 客戶試片取樣型式: >> -, 調質碼: >> S, 套筒碼: >> E , 規格: >> CGCC-10, 製造標準: >> CNS, 表面處理劑種類: >> Z, 表面處理劑塗佈量: >> Z, 伸長率測試: >> N, 硬度測試碼: >> N, 抗拉強度測試: >> N, 降伏強度測試: >> N, 厚度變異: >> -2.4, 訂單正面顏色(五碼): >> ABF52, 正面漆膜厚: >> 25, 正面漆塗漆型式幾塗幾烤: >> 2, 修邊碼: >> Y, 重量碼: >> AW, 鋼捲捲向: >> O, 鍍層碼: >> Z08, | H:厚度偏薄
PPGI | 2512DFD003/001 |  | 1. 部分大陸料含B元素超過CNS規範管制，故請原料CNS規範之訂單不要配大陸料 (OFP00684)-{.不符.} | 1. 訂單若有厚度變異，冷軋厚度公差比照烤漆計算公式 , 但最小為 1/2 公差做設定 (OFP00254)-{.不符.} 2. "偏薄要求訂單" 鍍後厚度減 鍍後厚度下限需大於 0.02 MM,以免發生厚度不足狀況 (OFP00369)-{.不符.} 3. 部分大陸料含B元素超過CNS規範管制，故請原料CNS規範之訂單不要配大陸料 (OFP00684)-{.不符.} | 訂單:2512DFD003/001 CPL <生產備註> 事項如下 . 除HGI/ HGL 訂單邊緣不噴油. 其餘皆側緣噴油 (RMK00285) | 訂單:2512DFD003/001 CR1 <生產備註> 事項如下 . 每組工輥生產之第一顆鋼捲, 檢查振動輥痕或砂輪痕 (RMK00307) | 訂單:2512DFD003/001 CR2 <生產備註> 事項如下 . 每組工輥生產之第一顆鋼捲, 檢查振動輥痕或砂輪痕 (RMK00307) | 訂單:2512DFD003/001 CG1 <生產備註> 事項如下 . SKP:下工輥RA:0.5-0.8,上工輥RA:0.5-0.8,EL:2.0±0.5%, (RMK00050) . 弓形度≦8MM/300MM 中波高≦2.5MM 邊波高≦3MM 急峻度≦0.6%. (RMK00050) . 刷輥須持續使用,並記得要噴水. (RMK00050) . TENSION LEVELLER:EL%≦0.2%,控制C-ROLL及L-ROLL來調整弓形度. (RMK00050) | 訂單:2512DFD003/001 CG2 <生產備註> 事項如下 . SKP:下工輥RA:0.5-0.8,上工輥RA:0.5-0.8,EL:2.0±0.5%, (RMK00050) . 弓形度≦8MM/300MM 中波高≦2.5MM 邊波高≦3MM 急峻度≦0.6%. (RMK00050) . 刷輥須持續使用,並記得要噴水. (RMK00050) . TENSION LEVELLER:EL%≦0.2%,控制C-ROLL及L-ROLL來調整弓形度. (RMK00050) | 訂單:2512DFD003/001 CC1 <生產備註> 事項如下 . 塗裝請使用無毒專用設備(回流管.PUMP........). (RMK00050) . 注意前處理相關設備,清潔與更換以防污染. (RMK00050) . ★品檢注意！JIS&CNS 訂單必須每滿50噸一定要再做一次TEST (RMK00259) . 【品檢】水痕允許距板邊40mm內 (RMK00348) . 【品檢】每個母鋼最後分切的尾板需量測板形,NG送RCL切除(鍍鋅內圈捲軸效應產生的邊波) (RMK00348) . 【品檢】更換色碼(含正、背面)更換時需要測試RoHS (RMK00348) . 因進位問題 BYF71 9u 手動計算 170.1基本檔設定170，批次檔電腦自動進位為175。于此聲明生產與相關檢測 塗佈量以170 為標準 (RMK00466) | 訂單:2512DFD003/001 CC2 <生產備註> 事項如下 . 塗裝請使用無毒專用設備(回流管.PUMP........). (RMK00050) . 注意前處理相關設備,清潔與更換以防污染. (RMK00050) . 20120627晨會決議 CC2生產 PPGI 時請使用表調 (RMK00191) . ★品檢注意！JIS&CNS 訂單必須每滿50噸一定要再做一次TEST (RMK00259) . 【品檢】水痕允許距板邊40mm內 (RMK00348) . 【品檢】每個母鋼最後分切的尾板需量測板形,NG送RCL切除(鍍鋅內圈捲軸效應產生的邊波) (RMK00348) . 【品檢】更換色碼(含正、背面)更換時需要測試RoHS (RMK00348) . 因進位問題 BYF71 9u 手動計算 170.1基本檔設定170，批次檔電腦自動進位為175。于此聲明生產與相關檢測 塗佈量以170 為標準 (RMK00466) | 訂單:2512DFD003/001 RCL 無 <生產備註> 事項 | 訂單:2512DFD003/001 CCPK 無 <生產備註> 事項 | 訂單:2512DFD003/001 CGQC <品檢備註> 事項如下 . 弓形度≦8MM/300MM 中波高≦2.5MM 邊波高≦3MM 急峻度≦0.6%. (RMK00050) | 訂單:2512DFD003/001 CCQC <品檢備註> 事項如下 . ★品檢注意！JIS&CNS 訂單必須每滿50噸一定要再做一次TEST (RMK00259) . 【品檢】水痕允許距板邊40mm內 (RMK00348) . 【品檢】每個母鋼最後分切的尾板需量測板形,NG送RCL切除(鍍鋅內圈捲軸效應產生的邊波) (RMK00348) . 【品檢】更換色碼(含正、背面)更換時需要測試RoHS (RMK00348) . 因進位問題 BYF71 9u 手動計算 170.1基本檔設定170，批次檔電腦自動進位為175。于此聲明生產與相關檢測 塗佈量以170 為標準 (RMK00466) | 訂單:2512DFD003/001 TOL 無 <生產備註> 事項 |  | 訂單 2512DFD003/001 修改記錄如下: 20251113 16:59:41 (93025) 退火碼: >> S1, 用途碼: >> CIC001, 背面標示: >> S000, 訂單背面顏色(五碼): >> BYF71, 背面漆膜厚: >> NOM, 背面漆塗漆型式幾塗幾烤: >> 1, 鉻酸鹽: >> Z, 訂單厚度: >> 0.326, 訂單重: >> 15, 重量容許率(下限): >> 10, 重量容許率(上限): >> 10, 訂單寬度: >> 755, 鍍製方式: >> BC, 鋼捲內徑: >> 508, 鋼捲下限重: >> 3, 鋼捲上限重: >> 5, 壓花條件碼: >> -, 表面花紋: >> Z, GL鋅花要求下限: >> 0, GL鋅花要求上限: >> 0, 綠色識別碼: >> R1, 印刷輥號: >> -, 產品代碼: >> PPGI, 皮膜碼: >> -, 單位別: >> M, 油品種類: >> Z, 塗油量: >> Z, 包裝代碼: >> S3 , 保護膜碼: >> -, 客戶試片取樣型式: >> -, 調質碼: >> S, 套筒碼: >> E , 規格: >> CGCC-10, 製造標準: >> CNS, 表面處理劑種類: >> Z, 表面處理劑塗佈量: >> Z, 伸長率測試: >> N, 硬度測試碼: >> N, 抗拉強度測試: >> N, 降伏強度測試: >> N, 厚度變異: >> -2.4, 訂單正面顏色(五碼): >> AYF53, 正面漆膜厚: >> 25, 正面漆塗漆型式幾塗幾烤: >> 2, 修邊碼: >> Y, 重量碼: >> AW, 鋼捲捲向: >> O, 鍍層碼: >> Z08, | H:厚度偏薄
PPGI | 2512DFD004/001 |  | 1. 部分大陸料含B元素超過CNS規範管制，故請原料CNS規範之訂單不要配大陸料 (OFP00684)-{.不符.} | 1. 訂單若有厚度變異，冷軋厚度公差比照烤漆計算公式 , 但最小為 1/2 公差做設定 (OFP00254)-{.不符.} 2. "偏薄要求訂單" 鍍後厚度減 鍍後厚度下限需大於 0.02 MM,以免發生厚度不足狀況 (OFP00369)-{.不符.} 3. 部分大陸料含B元素超過CNS規範管制，故請原料CNS規範之訂單不要配大陸料 (OFP00684)-{.不符.} | 訂單:2512DFD004/001 CPL <生產備註> 事項如下 . 除HGI/ HGL 訂單邊緣不噴油. 其餘皆側緣噴油 (RMK00285) | 訂單:2512DFD004/001 CR1 <生產備註> 事項如下 . 每組工輥生產之第一顆鋼捲, 檢查振動輥痕或砂輪痕 (RMK00307) | 訂單:2512DFD004/001 CR2 <生產備註> 事項如下 . 每組工輥生產之第一顆鋼捲, 檢查振動輥痕或砂輪痕 (RMK00307) | 訂單:2512DFD004/001 CG1 <生產備註> 事項如下 . SKP:下工輥RA:0.5-0.8,上工輥RA:0.5-0.8,EL:2.0±0.5%, (RMK00050) . 弓形度≦8MM/300MM 中波高≦2.5MM 邊波高≦3MM 急峻度≦0.6%. (RMK00050) . 刷輥須持續使用,並記得要噴水. (RMK00050) . TENSION LEVELLER:EL%≦0.2%,控制C-ROLL及L-ROLL來調整弓形度. (RMK00050) | 訂單:2512DFD004/001 CG2 <生產備註> 事項如下 . SKP:下工輥RA:0.5-0.8,上工輥RA:0.5-0.8,EL:2.0±0.5%, (RMK00050) . 弓形度≦8MM/300MM 中波高≦2.5MM 邊波高≦3MM 急峻度≦0.6%. (RMK00050) . 刷輥須持續使用,並記得要噴水. (RMK00050) . TENSION LEVELLER:EL%≦0.2%,控制C-ROLL及L-ROLL來調整弓形度. (RMK00050) | 訂單:2512DFD004/001 CC1 <生產備註> 事項如下 . 塗裝請使用無毒專用設備(回流管.PUMP........). (RMK00050) . 注意前處理相關設備,清潔與更換以防污染. (RMK00050) . ★品檢注意！JIS&CNS 訂單必須每滿50噸一定要再做一次TEST (RMK00259) . ★注意！AYF632,ABF522,ABF532 自2015/05/13起,為改善色差原液黏度降至80秒。 (RMK00321) . 塗裝室調整黏度時請注意原液黏度80" (RMK00321) . 【品檢】水痕允許距板邊40mm內 (RMK00348) . 【品檢】每個母鋼最後分切的尾板需量測板形,NG送RCL切除(鍍鋅內圈捲軸效應產生的邊波) (RMK00348) . 【品檢】更換色碼(含正、背面)更換時需要測試RoHS (RMK00348) . 因進位問題 BYF71 9u 手動計算 170.1基本檔設定170，批次檔電腦自動進位為175。于此聲明生產與相關檢測 塗佈量以170 為標準 (RMK00466) | 訂單:2512DFD004/001 CC2 <生產備註> 事項如下 . 塗裝請使用無毒專用設備(回流管.PUMP........). (RMK00050) . 注意前處理相關設備,清潔與更換以防污染. (RMK00050) . 20120627晨會決議 CC2生產 PPGI 時請使用表調 (RMK00191) . ★品檢注意！JIS&CNS 訂單必須每滿50噸一定要再做一次TEST (RMK00259) . ★注意！AYF632,ABF522,ABF532 自2015/05/13起,為改善色差原液黏度降至80秒。 (RMK00321) . 塗裝室調整黏度時請注意原液黏度80" (RMK00321) . 【品檢】水痕允許距板邊40mm內 (RMK00348) . 【品檢】每個母鋼最後分切的尾板需量測板形,NG送RCL切除(鍍鋅內圈捲軸效應產生的邊波) (RMK00348) . 【品檢】更換色碼(含正、背面)更換時需要測試RoHS (RMK00348) . 因進位問題 BYF71 9u 手動計算 170.1基本檔設定170，批次檔電腦自動進位為175。于此聲明生產與相關檢測 塗佈量以170 為標準 (RMK00466) | 訂單:2512DFD004/001 RCL 無 <生產備註> 事項 | 訂單:2512DFD004/001 CCPK 無 <生產備註> 事項 | 訂單:2512DFD004/001 CGQC <品檢備註> 事項如下 . 弓形度≦8MM/300MM 中波高≦2.5MM 邊波高≦3MM 急峻度≦0.6%. (RMK00050) | 訂單:2512DFD004/001 CCQC <品檢備註> 事項如下 . ★品檢注意！JIS&CNS 訂單必須每滿50噸一定要再做一次TEST (RMK00259) . 【品檢】水痕允許距板邊40mm內 (RMK00348) . 【品檢】每個母鋼最後分切的尾板需量測板形,NG送RCL切除(鍍鋅內圈捲軸效應產生的邊波) (RMK00348) . 【品檢】更換色碼(含正、背面)更換時需要測試RoHS (RMK00348) . 因進位問題 BYF71 9u 手動計算 170.1基本檔設定170，批次檔電腦自動進位為175。于此聲明生產與相關檢測 塗佈量以170 為標準 (RMK00466) | 訂單:2512DFD004/001 TOL 無 <生產備註> 事項 |  | 訂單 2512DFD004/001 修改記錄如下: 20251113 17:13:45 (93025) 退火碼: >> S1, 用途碼: >> CIC001, 背面標示: >> S000, 訂單背面顏色(五碼): >> BYF71, 背面漆膜厚: >> NOM, 背面漆塗漆型式幾塗幾烤: >> 1, 鉻酸鹽: >> Z, 訂單厚度: >> 0.326, 訂單重: >> 15, 重量容許率(下限): >> 10, 重量容許率(上限): >> 10, 訂單寬度: >> 715, 鍍製方式: >> BC, 鋼捲內徑: >> 508, 鋼捲下限重: >> 3, 鋼捲上限重: >> 5, 壓花條件碼: >> -, 表面花紋: >> Z, GL鋅花要求下限: >> 0, GL鋅花要求上限: >> 0, 綠色識別碼: >> R1, 印刷輥號: >> -, 產品代碼: >> PPGI, 皮膜碼: >> -, 單位別: >> M, 油品種類: >> Z, 塗油量: >> Z, 包裝代碼: >> S3 , 保護膜碼: >> -, 客戶試片取樣型式: >> -, 調質碼: >> S, 套筒碼: >> E , 規格: >> CGCC-10, 製造標準: >> CNS, 表面處理劑種類: >> Z, 表面處理劑塗佈量: >> Z, 伸長率測試: >> N, 硬度測試碼: >> N, 抗拉強度測試: >> N, 降伏強度測試: >> N, 厚度變異: >> -2.4, 訂單正面顏色(五碼): >> AYF63, 正面漆膜厚: >> 25, 正面漆塗漆型式幾塗幾烤: >> 2, 修邊碼: >> Y, 重量碼: >> AW, 鋼捲捲向: >> O, 鍍層碼: >> Z08, | H:厚度偏薄
PPGI | 2512DFD004/002 |  | 1. 部分大陸料含B元素超過CNS規範管制，故請原料CNS規範之訂單不要配大陸料 (OFP00684)-{.不符.} | 1. 訂單若有厚度變異，冷軋厚度公差比照烤漆計算公式 , 但最小為 1/2 公差做設定 (OFP00254)-{.不符.} 2. "偏薄要求訂單" 鍍後厚度減 鍍後厚度下限需大於 0.02 MM,以免發生厚度不足狀況 (OFP00369)-{.不符.} 3. 部分大陸料含B元素超過CNS規範管制，故請原料CNS規範之訂單不要配大陸料 (OFP00684)-{.不符.} | 訂單:2512DFD004/002 CPL <生產備註> 事項如下 . 除HGI/ HGL 訂單邊緣不噴油. 其餘皆側緣噴油 (RMK00285) | 訂單:2512DFD004/002 CR1 <生產備註> 事項如下 . 每組工輥生產之第一顆鋼捲, 檢查振動輥痕或砂輪痕 (RMK00307) | 訂單:2512DFD004/002 CR2 <生產備註> 事項如下 . 每組工輥生產之第一顆鋼捲, 檢查振動輥痕或砂輪痕 (RMK00307) | 訂單:2512DFD004/002 CG1 <生產備註> 事項如下 . SKP:下工輥RA:0.5-0.8,上工輥RA:0.5-0.8,EL:2.0±0.5%, (RMK00050) . 弓形度≦8MM/300MM 中波高≦2.5MM 邊波高≦3MM 急峻度≦0.6%. (RMK00050) . 刷輥須持續使用,並記得要噴水. (RMK00050) . TENSION LEVELLER:EL%≦0.2%,控制C-ROLL及L-ROLL來調整弓形度. (RMK00050) | 訂單:2512DFD004/002 CG2 <生產備註> 事項如下 . SKP:下工輥RA:0.5-0.8,上工輥RA:0.5-0.8,EL:2.0±0.5%, (RMK00050) . 弓形度≦8MM/300MM 中波高≦2.5MM 邊波高≦3MM 急峻度≦0.6%. (RMK00050) . 刷輥須持續使用,並記得要噴水. (RMK00050) . TENSION LEVELLER:EL%≦0.2%,控制C-ROLL及L-ROLL來調整弓形度. (RMK00050) | 訂單:2512DFD004/002 CC1 <生產備註> 事項如下 . 塗裝請使用無毒專用設備(回流管.PUMP........). (RMK00050) . 注意前處理相關設備,清潔與更換以防污染. (RMK00050) . ★品檢注意！JIS&CNS 訂單必須每滿50噸一定要再做一次TEST (RMK00259) . ★注意！AYF632,ABF522,ABF532 自2015/05/13起,為改善色差原液黏度降至80秒。 (RMK00321) . 塗裝室調整黏度時請注意原液黏度80" (RMK00321) . 【品檢】水痕允許距板邊40mm內 (RMK00348) . 【品檢】每個母鋼最後分切的尾板需量測板形,NG送RCL切除(鍍鋅內圈捲軸效應產生的邊波) (RMK00348) . 【品檢】更換色碼(含正、背面)更換時需要測試RoHS (RMK00348) . 因進位問題 BYF71 9u 手動計算 170.1基本檔設定170，批次檔電腦自動進位為175。于此聲明生產與相關檢測 塗佈量以170 為標準 (RMK00466) | 訂單:2512DFD004/002 CC2 <生產備註> 事項如下 . 塗裝請使用無毒專用設備(回流管.PUMP........). (RMK00050) . 注意前處理相關設備,清潔與更換以防污染. (RMK00050) . 20120627晨會決議 CC2生產 PPGI 時請使用表調 (RMK00191) . ★品檢注意！JIS&CNS 訂單必須每滿50噸一定要再做一次TEST (RMK00259) . ★注意！AYF632,ABF522,ABF532 自2015/05/13起,為改善色差原液黏度降至80秒。 (RMK00321) . 塗裝室調整黏度時請注意原液黏度80" (RMK00321) . 【品檢】水痕允許距板邊40mm內 (RMK00348) . 【品檢】每個母鋼最後分切的尾板需量測板形,NG送RCL切除(鍍鋅內圈捲軸效應產生的邊波) (RMK00348) . 【品檢】更換色碼(含正、背面)更換時需要測試RoHS (RMK00348) . 因進位問題 BYF71 9u 手動計算 170.1基本檔設定170，批次檔電腦自動進位為175。于此聲明生產與相關檢測 塗佈量以170 為標準 (RMK00466) | 訂單:2512DFD004/002 RCL 無 <生產備註> 事項 | 訂單:2512DFD004/002 CCPK 無 <生產備註> 事項 | 訂單:2512DFD004/002 CGQC <品檢備註> 事項如下 . 弓形度≦8MM/300MM 中波高≦2.5MM 邊波高≦3MM 急峻度≦0.6%. (RMK00050) | 訂單:2512DFD004/002 CCQC <品檢備註> 事項如下 . ★品檢注意！JIS&CNS 訂單必須每滿50噸一定要再做一次TEST (RMK00259) . 【品檢】水痕允許距板邊40mm內 (RMK00348) . 【品檢】每個母鋼最後分切的尾板需量測板形,NG送RCL切除(鍍鋅內圈捲軸效應產生的邊波) (RMK00348) . 【品檢】更換色碼(含正、背面)更換時需要測試RoHS (RMK00348) . 因進位問題 BYF71 9u 手動計算 170.1基本檔設定170，批次檔電腦自動進位為175。于此聲明生產與相關檢測 塗佈量以170 為標準 (RMK00466) | 訂單:2512DFD004/002 TOL 無 <生產備註> 事項 |  | 訂單 2512DFD004/002 修改記錄如下: 20251113 17:18:31 (93025) 退火碼: >> S1, 用途碼: >> CIC001, 背面標示: >> S000, 訂單背面顏色(五碼): >> BYF71, 背面漆膜厚: >> NOM, 背面漆塗漆型式幾塗幾烤: >> 1, 鉻酸鹽: >> Z, 訂單厚度: >> 0.326, 訂單重: >> 15, 重量容許率(下限): >> 10, 重量容許率(上限): >> 10, 訂單寬度: >> 1265, 鍍製方式: >> BC, 鋼捲內徑: >> 508, 鋼捲下限重: >> 3, 鋼捲上限重: >> 5, 壓花條件碼: >> -, 表面花紋: >> Z, GL鋅花要求下限: >> 0, GL鋅花要求上限: >> 0, 綠色識別碼: >> R1, 印刷輥號: >> -, 產品代碼: >> PPGI, 皮膜碼: >> -, 單位別: >> M, 油品種類: >> Z, 塗油量: >> Z, 包裝代碼: >> S3 , 保護膜碼: >> -, 客戶試片取樣型式: >> -, 調質碼: >> S, 套筒碼: >> E , 規格: >> CGCC-10, 製造標準: >> CNS, 表面處理劑種類: >> Z, 表面處理劑塗佈量: >> Z, 伸長率測試: >> N, 硬度測試碼: >> N, 抗拉強度測試: >> N, 降伏強度測試: >> N, 厚度變異: >> -2.4, 訂單正面顏色(五碼): >> AYF63, 正面漆膜厚: >> 25, 正面漆塗漆型式幾塗幾烤: >> 2, 修邊碼: >> Y, 重量碼: >> AW, 鋼捲捲向: >> O, 鍍層碼: >> Z08, | H:厚度偏薄
PPGI | 2512DFD005/001 |  | 1. 部分大陸料含B元素超過CNS規範管制，故請原料CNS規範之訂單不要配大陸料 (OFP00684)-{.不符.} | 1. 訂單若有厚度變異，冷軋厚度公差比照烤漆計算公式 , 但最小為 1/2 公差做設定 (OFP00254)-{.不符.} 2. "偏薄要求訂單" 鍍後厚度減 鍍後厚度下限需大於 0.02 MM,以免發生厚度不足狀況 (OFP00369)-{.不符.} 3. 部分大陸料含B元素超過CNS規範管制，故請原料CNS規範之訂單不要配大陸料 (OFP00684)-{.不符.} | 訂單:2512DFD005/001 CPL <生產備註> 事項如下 . 除HGI/ HGL 訂單邊緣不噴油. 其餘皆側緣噴油 (RMK00285) | 訂單:2512DFD005/001 CR1 <生產備註> 事項如下 . 每組工輥生產之第一顆鋼捲, 檢查振動輥痕或砂輪痕 (RMK00307) | 訂單:2512DFD005/001 CR2 <生產備註> 事項如下 . 每組工輥生產之第一顆鋼捲, 檢查振動輥痕或砂輪痕 (RMK00307) | 訂單:2512DFD005/001 CG1 <生產備註> 事項如下 . SKP:下工輥RA:0.5-0.8,上工輥RA:0.5-0.8,EL:2.0±0.5%, (RMK00050) . 弓形度≦8MM/300MM 中波高≦2.5MM 邊波高≦3MM 急峻度≦0.6%. (RMK00050) . 刷輥須持續使用,並記得要噴水. (RMK00050) . TENSION LEVELLER:EL%≦0.2%,控制C-ROLL及L-ROLL來調整弓形度. (RMK00050) | 訂單:2512DFD005/001 CG2 <生產備註> 事項如下 . SKP:下工輥RA:0.5-0.8,上工輥RA:0.5-0.8,EL:2.0±0.5%, (RMK00050) . 弓形度≦8MM/300MM 中波高≦2.5MM 邊波高≦3MM 急峻度≦0.6%. (RMK00050) . 刷輥須持續使用,並記得要噴水. (RMK00050) . TENSION LEVELLER:EL%≦0.2%,控制C-ROLL及L-ROLL來調整弓形度. (RMK00050) | 訂單:2512DFD005/001 CC1 <生產備註> 事項如下 . 塗裝請使用無毒專用設備(回流管.PUMP........). (RMK00050) . 注意前處理相關設備,清潔與更換以防污染. (RMK00050) . ★品檢注意！JIS&CNS 訂單必須每滿50噸一定要再做一次TEST (RMK00259) . 【品檢】水痕允許距板邊40mm內 (RMK00348) . 【品檢】每個母鋼最後分切的尾板需量測板形,NG送RCL切除(鍍鋅內圈捲軸效應產生的邊波) (RMK00348) . 【品檢】更換色碼(含正、背面)更換時需要測試RoHS (RMK00348) . 因進位問題 BYF71 9u 手動計算 170.1基本檔設定170，批次檔電腦自動進位為175。于此聲明生產與相關檢測 塗佈量以170 為標準 (RMK00466) | 訂單:2512DFD005/001 CC2 <生產備註> 事項如下 . 塗裝請使用無毒專用設備(回流管.PUMP........). (RMK00050) . 注意前處理相關設備,清潔與更換以防污染. (RMK00050) . 20120627晨會決議 CC2生產 PPGI 時請使用表調 (RMK00191) . ★品檢注意！JIS&CNS 訂單必須每滿50噸一定要再做一次TEST (RMK00259) . 【品檢】水痕允許距板邊40mm內 (RMK00348) . 【品檢】每個母鋼最後分切的尾板需量測板形,NG送RCL切除(鍍鋅內圈捲軸效應產生的邊波) (RMK00348) . 【品檢】更換色碼(含正、背面)更換時需要測試RoHS (RMK00348) . 因進位問題 BYF71 9u 手動計算 170.1基本檔設定170，批次檔電腦自動進位為175。于此聲明生產與相關檢測 塗佈量以170 為標準 (RMK00466) | 訂單:2512DFD005/001 RCL 無 <生產備註> 事項 | 訂單:2512DFD005/001 CCPK 無 <生產備註> 事項 | 訂單:2512DFD005/001 CGQC <品檢備註> 事項如下 . 弓形度≦8MM/300MM 中波高≦2.5MM 邊波高≦3MM 急峻度≦0.6%. (RMK00050) | 訂單:2512DFD005/001 CCQC <品檢備註> 事項如下 . ★品檢注意！JIS&CNS 訂單必須每滿50噸一定要再做一次TEST (RMK00259) . 【品檢】水痕允許距板邊40mm內 (RMK00348) . 【品檢】每個母鋼最後分切的尾板需量測板形,NG送RCL切除(鍍鋅內圈捲軸效應產生的邊波) (RMK00348) . 【品檢】更換色碼(含正、背面)更換時需要測試RoHS (RMK00348) . 因進位問題 BYF71 9u 手動計算 170.1基本檔設定170，批次檔電腦自動進位為175。于此聲明生產與相關檢測 塗佈量以170 為標準 (RMK00466) | 訂單:2512DFD005/001 TOL 無 <生產備註> 事項 |  | 訂單 2512DFD005/001 修改記錄如下: 20251113 17:25:07 (93025) 退火碼: >> S1, 用途碼: >> CIC001, 背面標示: >> S000, 訂單背面顏色(五碼): >> BYF71, 背面漆膜厚: >> NOM, 背面漆塗漆型式幾塗幾烤: >> 1, 鉻酸鹽: >> Z, 訂單厚度: >> 0.326, 訂單重: >> 15, 重量容許率(下限): >> 10, 重量容許率(上限): >> 10, 訂單寬度: >> 1265, 鍍製方式: >> BC, 鋼捲內徑: >> 508, 鋼捲下限重: >> 3, 鋼捲上限重: >> 5, 壓花條件碼: >> -, 表面花紋: >> Z, GL鋅花要求下限: >> 0, GL鋅花要求上限: >> 0, 綠色識別碼: >> R1, 印刷輥號: >> -, 產品代碼: >> PPGI, 皮膜碼: >> -, 單位別: >> M, 油品種類: >> Z, 塗油量: >> Z, 包裝代碼: >> S3 , 保護膜碼: >> -, 客戶試片取樣型式: >> -, 調質碼: >> S, 套筒碼: >> E , 規格: >> CGCC-10, 製造標準: >> CNS, 表面處理劑種類: >> Z, 表面處理劑塗佈量: >> Z, 伸長率測試: >> N, 硬度測試碼: >> N, 抗拉強度測試: >> N, 降伏強度測試: >> N, 厚度變異: >> -2.4, 訂單正面顏色(五碼): >> ABF54, 正面漆膜厚: >> 25, 正面漆塗漆型式幾塗幾烤: >> 2, 修邊碼: >> Y, 重量碼: >> AW, 鋼捲捲向: >> O, 鍍層碼: >> Z08, | H:厚度偏薄
PPGL | 2512DFD009/001 | 1. 單捲限重檢核 (原料重:16~21, 分切困難:16.80~17.50,20.00~21.00, 單捲限重:2.50~2.80)(OFP00031)-{.不符.} | 1. 烤漆產品"門板"類...指定使用CSC（含 CH）或DS用料，切勿用其它料源 (OFP00129)-{.不符.} 2. 提醒：格來德捲門 CGLC400 投SAE1012料。訂單0.45（CR=0.455) HR=2.52 軋延率 82％。確認OK可不用理會 (OFP00371)-{.不符.} 3. 部分大陸料含B元素超過CNS規範管制，故請原料CNS規範之訂單不要配大陸料 (OFP00684)-{.不符.} | 1. 備註：XXXXX 標準MASS=XXX 為生產與品管依據。排程MASS為請購用不用理會 (OFP00293)-{.不符.} 2. 提醒：格來德捲門 CGLC400 投SAE1012料。訂單0.45（CR=0.455) HR=2.52 軋延率 82％。確認OK可不用理會 (OFP00371)-{.不符.} 3. 【提醒】！本單為直立式包裝，嚴禁鍍鋅或烤漆後以STAGGER捲取 (OFP00451)-{.不符.} 4. 部分大陸料含B元素超過CNS規範管制，故請原料CNS規範之訂單不要配大陸料 (OFP00684)-{.不符.} | 訂單:2512DFD009/001 CPL <生產備註> 事項如下 . 指定使用CSC或中龍或者日本用料，切勿用其它料源。會訴賠... (RMK00241) . 除HGI/ HGL 訂單邊緣不噴油. 其餘皆側緣噴油 (RMK00285) | 訂單:2512DFD009/001 CR1 <生產備註> 事項如下 . 指定使用CSC或中龍或者日本用料，切勿用其它料源。會訴賠... (RMK00241) . 完軋寬度超出管制值上限≦2mm時,冷軋繼續生產並填寫品質異常通報單給鍍鋅線,以便調整張力與板溫 (RMK00278) | 訂單:2512DFD009/001 CR2 <生產備註> 事項如下 . 指定使用CSC或中龍或者日本用料，切勿用其它料源。會訴賠... (RMK00241) . 完軋寬度超出管制值上限≦2mm時,冷軋繼續生產並填寫品質異常通報單給鍍鋅線,以便調整張力與板溫 (RMK00278) | 訂單:2512DFD009/001 CG1 <生產備註> 事項如下 . ★ SKP+T/L 的 EL％總和 CQ ＞0.8％,材質SAE1012＞0.6 ％ --->一定要達到不然會訴賠★ (RMK00241) . 指定使用CSC或中龍或者日本用料，切勿用其它料源。會訴賠... (RMK00241) . 因為SKP+T/L 的 EL％總和 CQ ＞0.8％,材質SAE1012＞0.6 ％以上時，烤漆品檢測試Fluting 會NG降級 (RMK00241) . 若SKP+T/L 的 EL％總和 CQ ＞0.8％,材質SAE1012＞0.6 ％ 未能符合，反應給下製程與TED工程師 (RMK00241) | 訂單:2512DFD009/001 CG2 <生產備註> 事項如下 . ★ SKP+T/L 的 EL％總和 CQ ＞0.8％,材質SAE1012＞0.6 ％ --->一定要達到不然會訴賠★ (RMK00241) . 指定使用CSC或中龍或者日本用料，切勿用其它料源。會訴賠... (RMK00241) . 因為SKP+T/L 的 EL％總和 CQ ＞0.8％,材質SAE1012＞0.6 ％以上時，烤漆品檢測試Fluting 會NG降級 (RMK00241) . 若SKP+T/L 的 EL％總和 CQ ＞0.8％,材質SAE1012＞0.6 ％ 未能符合，反應給下製程與TED工程師 (RMK00241) | 訂單:2512DFD009/001 CC1 <生產備註> 事項如下 . 【MASS】BY60T 標準MASS=60+180=240 為生產與品管依據。排程MASS為請購用不用理會 (RMK-E_CHIN) . 【分切】翰宇曰：用戶端的大天車裁撤，必須降低最大限重；若是最後一顆分切鋼捲，超過3.2噸， 再次分切成2顆1噸多的小鋼捲，重量低於訂單限重客戶也願意一級品接受。 (RMK-E_CHIN) . 1.本單若塗裝背面漆一律改為REVERSE COATING 例外訂單如下敘述 (RMK00163) . 2.例外訂單為R字頭超低光澤與PVDF (＞25μ)，背面漆可改 NATURE COATING，但搭配底漆避免遮蓋性不佳 (RMK00163) . 請注意面漆（扣除底漆mass）mass必須≧90％ STD MASS (訂單有耐磨耗需求) (RMK00214) . 每顆母鋼捲 留烤漆板 全寬*30CM*1片 並註明(1)鋼捲號碼(2)耐磨耗 給實驗室做耐磨耗試驗.請浮貼三張標籤！ (RMK00214) . 一般CQ T/L EL％目標0.1％，視板面或狀況可做調整--->不然下製程會發生FLUTING會訴賠 (RMK00241) . ★本產品因訴賠過，一定得做 Fluting TEST，線上EL％有調整時需再確認★ (RMK00241) . ★品檢注意！JIS&CNS 訂單必須每滿50噸一定要再做一次TEST (RMK00259) . 【捲取】注意！本單為直立式包裝。禁用STAGGER捲取送包裝！送RCL重處理例外。 (RMK00512) | 訂單:2512DFD009/001 CC2 <生產備註> 事項如下 . 【MASS】BY60T 標準MASS=60+180=240 為生產與品管依據。排程MASS為請購用不用理會 (RMK-E_CHIN) . 【分切】翰宇曰：用戶端的大天車裁撤，必須降低最大限重；若是最後一顆分切鋼捲，超過3.2噸， 再次分切成2顆1噸多的小鋼捲，重量低於訂單限重客戶也願意一級品接受。 (RMK-E_CHIN) . 1.本單若塗裝背面漆一律改為REVERSE COATING 例外訂單如下敘述 (RMK00163) . 2.例外訂單為R字頭超低光澤與PVDF (＞25μ)，背面漆可改 NATURE COATING，但搭配底漆避免遮蓋性不佳 (RMK00163) . 請注意面漆（扣除底漆mass）mass必須≧90％ STD MASS (訂單有耐磨耗需求) (RMK00214) . 每顆母鋼捲 留烤漆板 全寬*30CM*1片 並註明(1)鋼捲號碼(2)耐磨耗 給實驗室做耐磨耗試驗.請浮貼三張標籤！ (RMK00214) . 一般CQ T/L EL％目標0.1％，視板面或狀況可做調整--->不然下製程會發生FLUTING會訴賠 (RMK00241) . ★本產品因訴賠過，一定得做 Fluting TEST，線上EL％有調整時需再確認★ (RMK00241) . ★品檢注意！JIS&CNS 訂單必須每滿50噸一定要再做一次TEST (RMK00259) . 【捲取】注意！本單為直立式包裝。禁用STAGGER捲取送包裝！送RCL重處理例外。 (RMK00512) | 訂單:2512DFD009/001 RCL <生產備註> 事項如下 . 【捲取】注意！本單為直立式包裝。禁用STAGGER捲取送包裝！送RCL重處理例外。 (RMK00512) | 訂單:2512DFD009/001 CCPK 無 <生產備註> 事項 | 訂單:2512DFD009/001 CGQC 無 <品檢備註> 事項 | 訂單:2512DFD009/001 CCQC <品檢備註> 事項如下 . 【MASS】BY60T 標準MASS=60+180=240 為生產與品管依據。排程MASS為請購用不用理會 (RMK-E_CHIN) . 1.本單若塗裝背面漆一律改為REVERSE COATING 例外訂單如下敘述 (RMK00163) . 2.例外訂單為R字頭超低光澤與PVDF (＞25μ)，背面漆可改 NATURE COATING，但搭配底漆避免遮蓋性不佳 (RMK00163) . 請注意面漆（扣除底漆mass）mass必須≧90％ STD MASS (訂單有耐磨耗需求) (RMK00214) . 每顆母鋼捲 留烤漆板 全寬*30CM*1片 並註明(1)鋼捲號碼(2)耐磨耗 給實驗室做耐磨耗試驗.請浮貼三張標籤！ (RMK00214) . ★本產品因訴賠過，一定得做 Fluting TEST，線上EL％有調整時需再確認★ (RMK00241) . ★品檢注意！JIS&CNS 訂單必須每滿50噸一定要再做一次TEST (RMK00259) . 【捲取】注意！本單為直立式包裝。禁用STAGGER捲取送包裝！送RCL重處理例外。 (RMK00512) | 訂單:2512DFD009/001 TOL 無 <生產備註> 事項 | 【分切】翰宇曰：用戶端的大天車裁撤，必須降低最大限重；若是最後一顆分切鋼捲，超過3.2噸， 再次分切成2顆1噸多的小鋼捲，重量低於訂單限重客戶也願意一級品接受。^^/CC1/CC2/ <<.E_CHIN 2025/11/20 08:25.>> 【MASS】BY60T 標準MASS=60+180=240 為生產與品管依據。排程MASS為請購用不用理會^^/CC1/CC2/CCQC/^^ <<.E_CHIN 2025/11/20 08:26.>> | 訂單 2512DFD009/001 修改記錄如下: 20251118 17:02:56 (93025) 退火碼: >> S1, 用途碼: >> COA010, 背面標示: >> C845, 訂單背面顏色(五碼): >> BY60T, 背面漆膜厚: >> NOM, 背面漆塗漆型式幾塗幾烤: >> 2, 鉻酸鹽: >> Z, 訂單厚度: >> 0.45, 訂單重: >> 30, 重量容許率(下限): >> 10, 重量容許率(上限): >> 10, 訂單寬度: >> 960, 鍍製方式: >> BC, 鋼捲內徑: >> 508, 鋼捲下限重: >> 2.5, 鋼捲上限重: >> 2.8, 壓花條件碼: >> -, 表面花紋: >> R, 綠色識別碼: >> -, 印刷輥號: >> -, 產品代碼: >> PPGL, 皮膜碼: >> -, 單位別: >> M, 油品種類: >> Z, 塗油量: >> Z, 包裝代碼: >> D7 , 保護膜碼: >> -, 客戶試片取樣型式: >> -, 調質碼: >> S, 套筒碼: >> P , 規格: >> CGLC400-20, 製造標準: >> CNS, 表面處理劑種類: >> Z, 表面處理劑塗佈量: >> Z, 伸長率測試: >> Y, 硬度測試碼: >> Y, 抗拉強度測試: >> Y, 降伏強度測試: >> Y, 厚度變異: >> 0, 訂單正面顏色(五碼): >> 4C386, 正面漆膜厚: >> NOM, 正面漆塗漆型式幾塗幾烤: >> 2, 修邊碼: >> Y, 重量碼: >> AW, 鋼捲捲向: >> O, 鍍層碼: >> AZ150, | *:
PPGL | 2512DFD009/002 | 1. 單捲限重檢核 (原料重:16~21, 分切困難:16.80~17.50,20.00~21.00, 單捲限重:2.50~2.80)(OFP00031)-{.不符.} | 1. 烤漆產品"門板"類...指定使用CSC（含 CH）或DS用料，切勿用其它料源 (OFP00129)-{.不符.} 2. 提醒：格來德捲門 CGLC400 投SAE1012料。訂單0.45（CR=0.455) HR=2.52 軋延率 82％。確認OK可不用理會 (OFP00371)-{.不符.} 3. 部分大陸料含B元素超過CNS規範管制，故請原料CNS規範之訂單不要配大陸料 (OFP00684)-{.不符.} | 1. 備註：XXXXX 標準MASS=XXX 為生產與品管依據。排程MASS為請購用不用理會 (OFP00293)-{.不符.} 2. 提醒：格來德捲門 CGLC400 投SAE1012料。訂單0.45（CR=0.455) HR=2.52 軋延率 82％。確認OK可不用理會 (OFP00371)-{.不符.} 3. 【提醒】！本單為直立式包裝，嚴禁鍍鋅或烤漆後以STAGGER捲取 (OFP00451)-{.不符.} 4. 部分大陸料含B元素超過CNS規範管制，故請原料CNS規範之訂單不要配大陸料 (OFP00684)-{.不符.} | 訂單:2512DFD009/002 CPL <生產備註> 事項如下 . 指定使用CSC或中龍或者日本用料，切勿用其它料源。會訴賠... (RMK00241) . 除HGI/ HGL 訂單邊緣不噴油. 其餘皆側緣噴油 (RMK00285) | 訂單:2512DFD009/002 CR1 <生產備註> 事項如下 . 指定使用CSC或中龍或者日本用料，切勿用其它料源。會訴賠... (RMK00241) . 完軋寬度超出管制值上限≦2mm時,冷軋繼續生產並填寫品質異常通報單給鍍鋅線,以便調整張力與板溫 (RMK00278) | 訂單:2512DFD009/002 CR2 <生產備註> 事項如下 . 指定使用CSC或中龍或者日本用料，切勿用其它料源。會訴賠... (RMK00241) . 完軋寬度超出管制值上限≦2mm時,冷軋繼續生產並填寫品質異常通報單給鍍鋅線,以便調整張力與板溫 (RMK00278) | 訂單:2512DFD009/002 CG1 <生產備註> 事項如下 . ★ SKP+T/L 的 EL％總和 CQ ＞0.8％,材質SAE1012＞0.6 ％ --->一定要達到不然會訴賠★ (RMK00241) . 指定使用CSC或中龍或者日本用料，切勿用其它料源。會訴賠... (RMK00241) . 因為SKP+T/L 的 EL％總和 CQ ＞0.8％,材質SAE1012＞0.6 ％以上時，烤漆品檢測試Fluting 會NG降級 (RMK00241) . 若SKP+T/L 的 EL％總和 CQ ＞0.8％,材質SAE1012＞0.6 ％ 未能符合，反應給下製程與TED工程師 (RMK00241) | 訂單:2512DFD009/002 CG2 <生產備註> 事項如下 . ★ SKP+T/L 的 EL％總和 CQ ＞0.8％,材質SAE1012＞0.6 ％ --->一定要達到不然會訴賠★ (RMK00241) . 指定使用CSC或中龍或者日本用料，切勿用其它料源。會訴賠... (RMK00241) . 因為SKP+T/L 的 EL％總和 CQ ＞0.8％,材質SAE1012＞0.6 ％以上時，烤漆品檢測試Fluting 會NG降級 (RMK00241) . 若SKP+T/L 的 EL％總和 CQ ＞0.8％,材質SAE1012＞0.6 ％ 未能符合，反應給下製程與TED工程師 (RMK00241) | 訂單:2512DFD009/002 CC1 <生產備註> 事項如下 . 【MASS】BY60T 標準MASS=60+180=240 為生產與品管依據。排程MASS為請購用不用理會 (RMK-E_CHIN) . 【分切】翰宇曰：用戶端的大天車裁撤，必須降低最大限重；若是最後一顆分切鋼捲，超過3.2噸， 再次分切成2顆1噸多的小鋼捲，重量低於訂單限重客戶也願意一級品接受。 (RMK-E_CHIN) . 1.本單若塗裝背面漆一律改為REVERSE COATING 例外訂單如下敘述 (RMK00163) . 2.例外訂單為R字頭超低光澤與PVDF (＞25μ)，背面漆可改 NATURE COATING，但搭配底漆避免遮蓋性不佳 (RMK00163) . 請注意面漆（扣除底漆mass）mass必須≧90％ STD MASS (訂單有耐磨耗需求) (RMK00214) . 每顆母鋼捲 留烤漆板 全寬*30CM*1片 並註明(1)鋼捲號碼(2)耐磨耗 給實驗室做耐磨耗試驗.請浮貼三張標籤！ (RMK00214) . 一般CQ T/L EL％目標0.1％，視板面或狀況可做調整--->不然下製程會發生FLUTING會訴賠 (RMK00241) . ★本產品因訴賠過，一定得做 Fluting TEST，線上EL％有調整時需再確認★ (RMK00241) . ★品檢注意！JIS&CNS 訂單必須每滿50噸一定要再做一次TEST (RMK00259) . 【捲取】注意！本單為直立式包裝。禁用STAGGER捲取送包裝！送RCL重處理例外。 (RMK00512) | 訂單:2512DFD009/002 CC2 <生產備註> 事項如下 . 【MASS】BY60T 標準MASS=60+180=240 為生產與品管依據。排程MASS為請購用不用理會 (RMK-E_CHIN) . 【分切】翰宇曰：用戶端的大天車裁撤，必須降低最大限重；若是最後一顆分切鋼捲，超過3.2噸， 再次分切成2顆1噸多的小鋼捲，重量低於訂單限重客戶也願意一級品接受。 (RMK-E_CHIN) . 1.本單若塗裝背面漆一律改為REVERSE COATING 例外訂單如下敘述 (RMK00163) . 2.例外訂單為R字頭超低光澤與PVDF (＞25μ)，背面漆可改 NATURE COATING，但搭配底漆避免遮蓋性不佳 (RMK00163) . 請注意面漆（扣除底漆mass）mass必須≧90％ STD MASS (訂單有耐磨耗需求) (RMK00214) . 每顆母鋼捲 留烤漆板 全寬*30CM*1片 並註明(1)鋼捲號碼(2)耐磨耗 給實驗室做耐磨耗試驗.請浮貼三張標籤！ (RMK00214) . 一般CQ T/L EL％目標0.1％，視板面或狀況可做調整--->不然下製程會發生FLUTING會訴賠 (RMK00241) . ★本產品因訴賠過，一定得做 Fluting TEST，線上EL％有調整時需再確認★ (RMK00241) . ★品檢注意！JIS&CNS 訂單必須每滿50噸一定要再做一次TEST (RMK00259) . 【捲取】注意！本單為直立式包裝。禁用STAGGER捲取送包裝！送RCL重處理例外。 (RMK00512) | 訂單:2512DFD009/002 RCL <生產備註> 事項如下 . 【捲取】注意！本單為直立式包裝。禁用STAGGER捲取送包裝！送RCL重處理例外。 (RMK00512) | 訂單:2512DFD009/002 CCPK 無 <生產備註> 事項 | 訂單:2512DFD009/002 CGQC 無 <品檢備註> 事項 | 訂單:2512DFD009/002 CCQC <品檢備註> 事項如下 . 【MASS】BY60T 標準MASS=60+180=240 為生產與品管依據。排程MASS為請購用不用理會 (RMK-E_CHIN) . 1.本單若塗裝背面漆一律改為REVERSE COATING 例外訂單如下敘述 (RMK00163) . 2.例外訂單為R字頭超低光澤與PVDF (＞25μ)，背面漆可改 NATURE COATING，但搭配底漆避免遮蓋性不佳 (RMK00163) . 請注意面漆（扣除底漆mass）mass必須≧90％ STD MASS (訂單有耐磨耗需求) (RMK00214) . 每顆母鋼捲 留烤漆板 全寬*30CM*1片 並註明(1)鋼捲號碼(2)耐磨耗 給實驗室做耐磨耗試驗.請浮貼三張標籤！ (RMK00214) . ★本產品因訴賠過，一定得做 Fluting TEST，線上EL％有調整時需再確認★ (RMK00241) . ★品檢注意！JIS&CNS 訂單必須每滿50噸一定要再做一次TEST (RMK00259) . 【捲取】注意！本單為直立式包裝。禁用STAGGER捲取送包裝！送RCL重處理例外。 (RMK00512) | 訂單:2512DFD009/002 TOL 無 <生產備註> 事項 | 【分切】翰宇曰：用戶端的大天車裁撤，必須降低最大限重；若是最後一顆分切鋼捲，超過3.2噸， 再次分切成2顆1噸多的小鋼捲，重量低於訂單限重客戶也願意一級品接受。^^/CC1/CC2/ <<.E_CHIN 2025/11/20 08:33.>> 【MASS】BY60T 標準MASS=60+180=240 為生產與品管依據。排程MASS為請購用不用理會^^/CC1/CC2/CCQC/^^ <<.E_CHIN 2025/11/20 08:33.>> | 訂單 2512DFD009/002 修改記錄如下: 20251118 17:03:30 (93025) 退火碼: >> S1, 用途碼: >> COA010, 背面標示: >> C845, 訂單背面顏色(五碼): >> BY60T, 背面漆膜厚: >> NOM, 背面漆塗漆型式幾塗幾烤: >> 2, 鉻酸鹽: >> Z, 訂單厚度: >> 0.45, 訂單重: >> 30, 重量容許率(下限): >> 10, 重量容許率(上限): >> 10, 訂單寬度: >> 960, 鍍製方式: >> BC, 鋼捲內徑: >> 508, 鋼捲下限重: >> 2.5, 鋼捲上限重: >> 2.8, 壓花條件碼: >> -, 表面花紋: >> R, 綠色識別碼: >> -, 印刷輥號: >> -, 產品代碼: >> PPGL, 皮膜碼: >> -, 單位別: >> M, 油品種類: >> Z, 塗油量: >> Z, 包裝代碼: >> D7 , 保護膜碼: >> -, 客戶試片取樣型式: >> -, 調質碼: >> S, 套筒碼: >> P , 規格: >> CGLC400-20, 製造標準: >> CNS, 表面處理劑種類: >> Z, 表面處理劑塗佈量: >> Z, 伸長率測試: >> Y, 硬度測試碼: >> Y, 抗拉強度測試: >> Y, 降伏強度測試: >> Y, 厚度變異: >> 0, 訂單正面顏色(五碼): >> 2R356, 正面漆膜厚: >> NOM, 正面漆塗漆型式幾塗幾烤: >> 2, 修邊碼: >> Y, 重量碼: >> AW, 鋼捲捲向: >> O, 鍍層碼: >> AZ150, | *:
PPGL | 2512DFD013/001 |  | 1. 部分大陸料含B元素超過CNS規範管制，故請原料CNS規範之訂單不要配大陸料 (OFP00684)-{.不符.} | 1. 訂單若有厚度變異，冷軋厚度公差比照烤漆計算公式 , 但最小為 1/2 公差做設定 (OFP00254)-{.不符.} 2. "偏薄要求訂單" 鍍後厚度減 鍍後厚度下限需大於 0.02 MM,以免發生厚度不足狀況 (OFP00369)-{.不符.} 3. 部分大陸料含B元素超過CNS規範管制，故請原料CNS規範之訂單不要配大陸料 (OFP00684)-{.不符.} | 訂單:2512DFD013/001 CPL <生產備註> 事項如下 . 除HGI/ HGL 訂單邊緣不噴油. 其餘皆側緣噴油 (RMK00285) | 訂單:2512DFD013/001 CR1 無 <生產備註> 事項 | 訂單:2512DFD013/001 CR2 無 <生產備註> 事項 | 訂單:2512DFD013/001 CG1 無 <生產備註> 事項 | 訂單:2512DFD013/001 CG2 無 <生產備註> 事項 | 訂單:2512DFD013/001 CC1 <生產備註> 事項如下 . 1.本單若塗裝背面漆一律改為REVERSE COATING 例外訂單如下敘述 (RMK00163) . 2.例外訂單為R字頭超低光澤與PVDF (＞25μ)，背面漆可改 NATURE COATING，但搭配底漆避免遮蓋性不佳 (RMK00163) . ★品檢注意！JIS&CNS 訂單必須每滿50噸一定要再做一次TEST (RMK00259) | 訂單:2512DFD013/001 CC2 <生產備註> 事項如下 . 1.本單若塗裝背面漆一律改為REVERSE COATING 例外訂單如下敘述 (RMK00163) . 2.例外訂單為R字頭超低光澤與PVDF (＞25μ)，背面漆可改 NATURE COATING，但搭配底漆避免遮蓋性不佳 (RMK00163) . ★品檢注意！JIS&CNS 訂單必須每滿50噸一定要再做一次TEST (RMK00259) | 訂單:2512DFD013/001 RCL 無 <生產備註> 事項 | 訂單:2512DFD013/001 CCPK 無 <生產備註> 事項 | 訂單:2512DFD013/001 CGQC 無 <品檢備註> 事項 | 訂單:2512DFD013/001 CCQC <品檢備註> 事項如下 . 1.本單若塗裝背面漆一律改為REVERSE COATING 例外訂單如下敘述 (RMK00163) . 2.例外訂單為R字頭超低光澤與PVDF (＞25μ)，背面漆可改 NATURE COATING，但搭配底漆避免遮蓋性不佳 (RMK00163) . ★品檢注意！JIS&CNS 訂單必須每滿50噸一定要再做一次TEST (RMK00259) | 訂單:2512DFD013/001 TOL 無 <生產備註> 事項 |  | 訂單 2512DFD013/001 修改記錄如下: 20251126 15:36:42 (22030) 退火碼: >> S1, 用途碼: >> COA001, 背面標示: >> C844, 訂單背面顏色(五碼): >> BW736, 背面漆膜厚: >> NOM, 背面漆塗漆型式幾塗幾烤: >> 1, 鉻酸鹽: >> Z, 訂單厚度: >> 0.42, 訂單重: >> 18, 重量容許率(下限): >> 10, 重量容許率(上限): >> 10, 訂單寬度: >> 914, 鍍製方式: >> AC, 鋼捲內徑: >> 508, 鋼捲下限重: >> 3, 鋼捲上限重: >> 5, 壓花條件碼: >> -, 表面花紋: >> R, 綠色識別碼: >> -, 印刷輥號: >> -, 產品代碼: >> PPGL, 皮膜碼: >> -, 單位別: >> M, 油品種類: >> Z, 塗油量: >> Z, 包裝代碼: >> D2 , 保護膜碼: >> -, 客戶試片取樣型式: >> -, 調質碼: >> S, 套筒碼: >> R , 規格: >> CGLCC-20, 製造標準: >> CNS, 表面處理劑種類: >> Z, 表面處理劑塗佈量: >> Z, 伸長率測試: >> N, 硬度測試碼: >> N, 抗拉強度測試: >> N, 降伏強度測試: >> N, 厚度變異: >> -1.2, 訂單正面顏色(五碼): >> 1R96Q, 正面漆膜厚: >> 25, 正面漆塗漆型式幾塗幾烤: >> 2, 修邊碼: >> Y, 重量碼: >> AW, 鋼捲捲向: >> I, 鍍層碼: >> AZ150, | H:厚度偏薄
PPGI | 2512DFD014/001 | 1. 避免客戶下單用途別與色碼不符 (用途碼:COA034, 正面色碼:1C1612 不符)(OFP00029)-{.不符.} |  | 1. 永泰PPGI國內大宗浪板確認MOVEX鍍鋅後厚度公差AC+-0.1，BC+-0.08 (OFP00223)-{.不符.} 2. 訂單若有厚度變異，冷軋厚度公差比照烤漆計算公式 , 但最小為 1/2 公差做設定 (OFP00254)-{.不符.} 3. "偏薄要求訂單" 鍍後厚度減 鍍後厚度下限需大於 0.02 MM,以免發生厚度不足狀況 (OFP00369)-{.不符.} | 訂單:2512DFD014/001 CPL <生產備註> 事項如下 . 除HGI/ HGL 訂單邊緣不噴油. 其餘皆側緣噴油 (RMK00285) | 訂單:2512DFD014/001 CR1 <生產備註> 事項如下 . 1.PPGI 用途 大宗浪板 (國內) COA034為偏薄設定,由冷軋厚度設定確認 (RMK00213) . 1.1.訂單 AC 鍍鋅厚度公差管制0.52mm ± 0.10 (冷軋厚度設定 0.457mm) (RMK00213) . 1.2.訂單 AC 鍍鋅厚度公差管制0.42mm ± 0.10 (冷軋厚度設定 0.359mm) (RMK00213) . 1.3.訂單 BC 鍍鋅厚度公差管制0.326mm ± 0.08 (冷軋厚度設定 0.305mm) (RMK00213) . 每組工輥生產之第一顆鋼捲, 檢查振動輥痕或砂輪痕 (RMK00307) | 訂單:2512DFD014/001 CR2 <生產備註> 事項如下 . 1.PPGI 用途 大宗浪板 (國內) COA034為偏薄設定,由冷軋厚度設定確認 (RMK00213) . 1.1.訂單 AC 鍍鋅厚度公差管制0.52mm ± 0.10 (冷軋厚度設定 0.457mm) (RMK00213) . 1.2.訂單 AC 鍍鋅厚度公差管制0.42mm ± 0.10 (冷軋厚度設定 0.359mm) (RMK00213) . 1.3.訂單 BC 鍍鋅厚度公差管制0.326mm ± 0.08 (冷軋厚度設定 0.305mm) (RMK00213) . 每組工輥生產之第一顆鋼捲, 檢查振動輥痕或砂輪痕 (RMK00307) | 訂單:2512DFD014/001 CG1 <生產備註> 事項如下 . 1.PPGI 用途 大宗浪板 (國內) COA034為偏薄設定,由冷軋厚度設定確認 (RMK00213) . 1.1.訂單 AC 鍍鋅厚度公差管制0.52mm ± 0.10 (冷軋厚度設定 0.457mm) (RMK00213) . 1.2.訂單 AC 鍍鋅厚度公差管制0.42mm ± 0.10 (冷軋厚度設定 0.359mm) (RMK00213) . 1.3.訂單 BC 鍍鋅厚度公差管制0.326mm ± 0.08 (冷軋厚度設定 0.305mm) (RMK00213) . 1.4.注意SKP+T/L伸長率請控制=1.0~1.5%！因此單已經偏薄設定。但若板形問題需加大伸長率，可繼續生產事後再請回報TED (RMK00213) | 訂單:2512DFD014/001 CG2 <生產備註> 事項如下 . 1.PPGI 用途 大宗浪板 (國內) COA034為偏薄設定,由冷軋厚度設定確認 (RMK00213) . 1.1.訂單 AC 鍍鋅厚度公差管制0.52mm ± 0.10 (冷軋厚度設定 0.457mm) (RMK00213) . 1.2.訂單 AC 鍍鋅厚度公差管制0.42mm ± 0.10 (冷軋厚度設定 0.359mm) (RMK00213) . 1.3.訂單 BC 鍍鋅厚度公差管制0.326mm ± 0.08 (冷軋厚度設定 0.305mm) (RMK00213) . 1.4.注意SKP+T/L伸長率請控制=1.0~1.5%！因此單已經偏薄設定。但若板形問題需加大伸長率，可繼續生產事後再請回報TED (RMK00213) | 訂單:2512DFD014/001 CC1 <生產備註> 事項如下 . 1.本單若塗裝背面漆一律改為REVERSE COATING 例外訂單如下敘述 (RMK00163) . 2.例外訂單為R字頭超低光澤與PVDF (＞25μ)，背面漆可改 NATURE COATING，但搭配底漆避免遮蓋性不佳 (RMK00163) . 1.PPGI 用途 大宗浪板 (國內) COA034為偏薄設定,由冷軋厚度設定確認 (RMK00213) . 1.1.訂單 AC 鍍鋅厚度公差管制0.52mm ± 0.10 (冷軋厚度設定 0.457mm) (RMK00213) . 1.2.訂單 AC 鍍鋅厚度公差管制0.42mm ± 0.10 (冷軋厚度設定 0.359mm) (RMK00213) . 1.3.訂單 BC 鍍鋅厚度公差管制0.326mm ± 0.08 (冷軋厚度設定 0.305mm) (RMK00213) | 訂單:2512DFD014/001 CC2 <生產備註> 事項如下 . 1.本單若塗裝背面漆一律改為REVERSE COATING 例外訂單如下敘述 (RMK00163) . 2.例外訂單為R字頭超低光澤與PVDF (＞25μ)，背面漆可改 NATURE COATING，但搭配底漆避免遮蓋性不佳 (RMK00163) . 20120627晨會決議 CC2生產 PPGI 時請使用表調 (RMK00191) . 1.PPGI 用途 大宗浪板 (國內) COA034為偏薄設定,由冷軋厚度設定確認 (RMK00213) . 1.1.訂單 AC 鍍鋅厚度公差管制0.52mm ± 0.10 (冷軋厚度設定 0.457mm) (RMK00213) . 1.2.訂單 AC 鍍鋅厚度公差管制0.42mm ± 0.10 (冷軋厚度設定 0.359mm) (RMK00213) . 1.3.訂單 BC 鍍鋅厚度公差管制0.326mm ± 0.08 (冷軋厚度設定 0.305mm) (RMK00213) | 訂單:2512DFD014/001 RCL 無 <生產備註> 事項 | 訂單:2512DFD014/001 CCPK 無 <生產備註> 事項 | 訂單:2512DFD014/001 CGQC 無 <品檢備註> 事項 | 訂單:2512DFD014/001 CCQC <品檢備註> 事項如下 . 1.本單若塗裝背面漆一律改為REVERSE COATING 例外訂單如下敘述 (RMK00163) . 2.例外訂單為R字頭超低光澤與PVDF (＞25μ)，背面漆可改 NATURE COATING，但搭配底漆避免遮蓋性不佳 (RMK00163) | 訂單:2512DFD014/001 TOL 無 <生產備註> 事項 |  | 訂單 2512DFD014/001 修改記錄如下: 20251127 09:00:39 (22030) 退火碼: >> S1, 用途碼: >> COA034, 背面標示: >> C062, 訂單背面顏色(五碼): >> BW741, 背面漆膜厚: >> NOM, 背面漆塗漆型式幾塗幾烤: >> 1, 鉻酸鹽: >> Z, 訂單厚度: >> 0.42, 訂單重: >> 30, 重量容許率(下限): >> 10, 重量容許率(上限): >> 10, 訂單寬度: >> 914, 鍍製方式: >> AC, 鋼捲內徑: >> 508, 鋼捲下限重: >> 3, 鋼捲上限重: >> 5, 壓花條件碼: >> -, 表面花紋: >> Z, GL鋅花要求下限: >> -, GL鋅花要求上限: >> -, 綠色識別碼: >> -, 印刷輥號: >> -, 產品代碼: >> PPGI, 皮膜碼: >> -, 單位別: >> M, 油品種類: >> Z, 塗油量: >> Z, 包裝代碼: >> D4 , 保護膜碼: >> -, 客戶試片取樣型式: >> -, 調質碼: >> S, 套筒碼: >> N , 規格: >> CGCC-10, 製造標準: >> SYSCO, 表面處理劑種類: >> Z, 表面處理劑塗佈量: >> Z, 伸長率測試: >> N, 硬度測試碼: >> N, 抗拉強度測試: >> N, 降伏強度測試: >> N, 厚度變異: >> -9.8, 訂單正面顏色(五碼): >> 1C161, 正面漆膜厚: >> NOM, 正面漆塗漆型式幾塗幾烤: >> 2, 修邊碼: >> Y, 重量碼: >> AW, 鋼捲捲向: >> I, 鍍層碼: >> Z12, 20251127 10:41:01 (22030) 厚度變異: -9.8 >> -11.6, | H:厚度偏薄
PPGI | 2512DFD014/002 | 1. 避免客戶下單用途別與色碼不符 (用途碼:COA034, 正面色碼:1C1612 不符)(OFP00029)-{.不符.} |  | 1. 永泰PPGI國內大宗浪板確認MOVEX鍍鋅後厚度公差AC+-0.1，BC+-0.08 (OFP00223)-{.不符.} 2. 訂單若有厚度變異，冷軋厚度公差比照烤漆計算公式 , 但最小為 1/2 公差做設定 (OFP00254)-{.不符.} 3. "偏薄要求訂單" 鍍後厚度減 鍍後厚度下限需大於 0.02 MM,以免發生厚度不足狀況 (OFP00369)-{.不符.} | 訂單:2512DFD014/002 CPL <生產備註> 事項如下 . 除HGI/ HGL 訂單邊緣不噴油. 其餘皆側緣噴油 (RMK00285) | 訂單:2512DFD014/002 CR1 <生產備註> 事項如下 . 1.PPGI 用途 大宗浪板 (國內) COA034為偏薄設定,由冷軋厚度設定確認 (RMK00213) . 1.1.訂單 AC 鍍鋅厚度公差管制0.52mm ± 0.10 (冷軋厚度設定 0.457mm) (RMK00213) . 1.2.訂單 AC 鍍鋅厚度公差管制0.42mm ± 0.10 (冷軋厚度設定 0.359mm) (RMK00213) . 1.3.訂單 BC 鍍鋅厚度公差管制0.326mm ± 0.08 (冷軋厚度設定 0.305mm) (RMK00213) . 每組工輥生產之第一顆鋼捲, 檢查振動輥痕或砂輪痕 (RMK00307) | 訂單:2512DFD014/002 CR2 <生產備註> 事項如下 . 1.PPGI 用途 大宗浪板 (國內) COA034為偏薄設定,由冷軋厚度設定確認 (RMK00213) . 1.1.訂單 AC 鍍鋅厚度公差管制0.52mm ± 0.10 (冷軋厚度設定 0.457mm) (RMK00213) . 1.2.訂單 AC 鍍鋅厚度公差管制0.42mm ± 0.10 (冷軋厚度設定 0.359mm) (RMK00213) . 1.3.訂單 BC 鍍鋅厚度公差管制0.326mm ± 0.08 (冷軋厚度設定 0.305mm) (RMK00213) . 每組工輥生產之第一顆鋼捲, 檢查振動輥痕或砂輪痕 (RMK00307) | 訂單:2512DFD014/002 CG1 <生產備註> 事項如下 . 1.PPGI 用途 大宗浪板 (國內) COA034為偏薄設定,由冷軋厚度設定確認 (RMK00213) . 1.1.訂單 AC 鍍鋅厚度公差管制0.52mm ± 0.10 (冷軋厚度設定 0.457mm) (RMK00213) . 1.2.訂單 AC 鍍鋅厚度公差管制0.42mm ± 0.10 (冷軋厚度設定 0.359mm) (RMK00213) . 1.3.訂單 BC 鍍鋅厚度公差管制0.326mm ± 0.08 (冷軋厚度設定 0.305mm) (RMK00213) . 1.4.注意SKP+T/L伸長率請控制=1.0~1.5%！因此單已經偏薄設定。但若板形問題需加大伸長率，可繼續生產事後再請回報TED (RMK00213) | 訂單:2512DFD014/002 CG2 <生產備註> 事項如下 . 1.PPGI 用途 大宗浪板 (國內) COA034為偏薄設定,由冷軋厚度設定確認 (RMK00213) . 1.1.訂單 AC 鍍鋅厚度公差管制0.52mm ± 0.10 (冷軋厚度設定 0.457mm) (RMK00213) . 1.2.訂單 AC 鍍鋅厚度公差管制0.42mm ± 0.10 (冷軋厚度設定 0.359mm) (RMK00213) . 1.3.訂單 BC 鍍鋅厚度公差管制0.326mm ± 0.08 (冷軋厚度設定 0.305mm) (RMK00213) . 1.4.注意SKP+T/L伸長率請控制=1.0~1.5%！因此單已經偏薄設定。但若板形問題需加大伸長率，可繼續生產事後再請回報TED (RMK00213) | 訂單:2512DFD014/002 CC1 <生產備註> 事項如下 . 1.本單若塗裝背面漆一律改為REVERSE COATING 例外訂單如下敘述 (RMK00163) . 2.例外訂單為R字頭超低光澤與PVDF (＞25μ)，背面漆可改 NATURE COATING，但搭配底漆避免遮蓋性不佳 (RMK00163) . 1.PPGI 用途 大宗浪板 (國內) COA034為偏薄設定,由冷軋厚度設定確認 (RMK00213) . 1.1.訂單 AC 鍍鋅厚度公差管制0.52mm ± 0.10 (冷軋厚度設定 0.457mm) (RMK00213) . 1.2.訂單 AC 鍍鋅厚度公差管制0.42mm ± 0.10 (冷軋厚度設定 0.359mm) (RMK00213) . 1.3.訂單 BC 鍍鋅厚度公差管制0.326mm ± 0.08 (冷軋厚度設定 0.305mm) (RMK00213) | 訂單:2512DFD014/002 CC2 <生產備註> 事項如下 . 1.本單若塗裝背面漆一律改為REVERSE COATING 例外訂單如下敘述 (RMK00163) . 2.例外訂單為R字頭超低光澤與PVDF (＞25μ)，背面漆可改 NATURE COATING，但搭配底漆避免遮蓋性不佳 (RMK00163) . 20120627晨會決議 CC2生產 PPGI 時請使用表調 (RMK00191) . 1.PPGI 用途 大宗浪板 (國內) COA034為偏薄設定,由冷軋厚度設定確認 (RMK00213) . 1.1.訂單 AC 鍍鋅厚度公差管制0.52mm ± 0.10 (冷軋厚度設定 0.457mm) (RMK00213) . 1.2.訂單 AC 鍍鋅厚度公差管制0.42mm ± 0.10 (冷軋厚度設定 0.359mm) (RMK00213) . 1.3.訂單 BC 鍍鋅厚度公差管制0.326mm ± 0.08 (冷軋厚度設定 0.305mm) (RMK00213) | 訂單:2512DFD014/002 RCL 無 <生產備註> 事項 | 訂單:2512DFD014/002 CCPK 無 <生產備註> 事項 | 訂單:2512DFD014/002 CGQC 無 <品檢備註> 事項 | 訂單:2512DFD014/002 CCQC <品檢備註> 事項如下 . 1.本單若塗裝背面漆一律改為REVERSE COATING 例外訂單如下敘述 (RMK00163) . 2.例外訂單為R字頭超低光澤與PVDF (＞25μ)，背面漆可改 NATURE COATING，但搭配底漆避免遮蓋性不佳 (RMK00163) | 訂單:2512DFD014/002 TOL 無 <生產備註> 事項 |  | 訂單 2512DFD014/002 修改記錄如下: 20251127 09:00:42 (22030) 退火碼: >> S1, 用途碼: >> COA034, 背面標示: >> C062, 訂單背面顏色(五碼): >> BW741, 背面漆膜厚: >> NOM, 背面漆塗漆型式幾塗幾烤: >> 1, 鉻酸鹽: >> Z, 訂單厚度: >> 0.52, 訂單重: >> 30, 重量容許率(下限): >> 10, 重量容許率(上限): >> 10, 訂單寬度: >> 914, 鍍製方式: >> AC, 鋼捲內徑: >> 508, 鋼捲下限重: >> 3, 鋼捲上限重: >> 5, 壓花條件碼: >> -, 表面花紋: >> Z, GL鋅花要求下限: >> -, GL鋅花要求上限: >> -, 綠色識別碼: >> -, 印刷輥號: >> -, 產品代碼: >> PPGI, 皮膜碼: >> -, 單位別: >> M, 油品種類: >> Z, 塗油量: >> Z, 包裝代碼: >> D4 , 保護膜碼: >> -, 客戶試片取樣型式: >> -, 調質碼: >> S, 套筒碼: >> N , 規格: >> CGCC-10, 製造標準: >> SYSCO, 表面處理劑種類: >> Z, 表面處理劑塗佈量: >> Z, 伸長率測試: >> N, 硬度測試碼: >> N, 抗拉強度測試: >> N, 降伏強度測試: >> N, 厚度變異: >> -11.6, 訂單正面顏色(五碼): >> 1C161, 正面漆膜厚: >> NOM, 正面漆塗漆型式幾塗幾烤: >> 2, 修邊碼: >> Y, 重量碼: >> AW, 鋼捲捲向: >> I, 鍍層碼: >> Z12, 20251127 10:41:03 (22030) 厚度變異: -11.6 >> -9.8, | H:厚度偏薄
PPGI | 2512DFD014/003 | 1. 警語：確認背面光澤若≧70，且CR≦0.38MM之訂單強制使用鋼套筒"S" (OFP00365)-{.不符.} 2. 避免客戶下單用途別與色碼不符 (用途碼:COA034, 正面色碼:1C6112 不符)(OFP00029)-{.不符.} |  | 1. 永泰PPGI國內大宗浪板確認MOVEX鍍鋅後厚度公差AC+-0.1，BC+-0.08 (OFP00223)-{.不符.} 2. 訂單若有厚度變異，冷軋厚度公差比照烤漆計算公式 , 但最小為 1/2 公差做設定 (OFP00254)-{.不符.} 3. 警語：確認背面光澤若≧70，且CR≦0.38MM之訂單強制使用鋼套筒"S" (OFP00365)-{.不符.} 4. 高光新增備註（適用非直立式包裝）：請出口每顆鋼捲貼紅色 " 禁止疊放 " 貼紙，如果有套桶S最多2層 (OFP00366)-{.不符.} 5. "偏薄要求訂單" 鍍後厚度減 鍍後厚度下限需大於 0.02 MM,以免發生厚度不足狀況 (OFP00369)-{.不符.} | 訂單:2512DFD014/003 CPL <生產備註> 事項如下 . 除HGI/ HGL 訂單邊緣不噴油. 其餘皆側緣噴油 (RMK00285) | 訂單:2512DFD014/003 CR1 <生產備註> 事項如下 . 1.PPGI 用途 大宗浪板 (國內) COA034為偏薄設定,由冷軋厚度設定確認 (RMK00213) . 1.1.訂單 AC 鍍鋅厚度公差管制0.52mm ± 0.10 (冷軋厚度設定 0.457mm) (RMK00213) . 1.2.訂單 AC 鍍鋅厚度公差管制0.42mm ± 0.10 (冷軋厚度設定 0.359mm) (RMK00213) . 1.3.訂單 BC 鍍鋅厚度公差管制0.326mm ± 0.08 (冷軋厚度設定 0.305mm) (RMK00213) . 每組工輥生產之第一顆鋼捲, 檢查振動輥痕或砂輪痕 (RMK00307) | 訂單:2512DFD014/003 CR2 <生產備註> 事項如下 . 1.PPGI 用途 大宗浪板 (國內) COA034為偏薄設定,由冷軋厚度設定確認 (RMK00213) . 1.1.訂單 AC 鍍鋅厚度公差管制0.52mm ± 0.10 (冷軋厚度設定 0.457mm) (RMK00213) . 1.2.訂單 AC 鍍鋅厚度公差管制0.42mm ± 0.10 (冷軋厚度設定 0.359mm) (RMK00213) . 1.3.訂單 BC 鍍鋅厚度公差管制0.326mm ± 0.08 (冷軋厚度設定 0.305mm) (RMK00213) . 每組工輥生產之第一顆鋼捲, 檢查振動輥痕或砂輪痕 (RMK00307) | 訂單:2512DFD014/003 CG1 <生產備註> 事項如下 . 1.PPGI 用途 大宗浪板 (國內) COA034為偏薄設定,由冷軋厚度設定確認 (RMK00213) . 1.1.訂單 AC 鍍鋅厚度公差管制0.52mm ± 0.10 (冷軋厚度設定 0.457mm) (RMK00213) . 1.2.訂單 AC 鍍鋅厚度公差管制0.42mm ± 0.10 (冷軋厚度設定 0.359mm) (RMK00213) . 1.3.訂單 BC 鍍鋅厚度公差管制0.326mm ± 0.08 (冷軋厚度設定 0.305mm) (RMK00213) . 1.4.注意SKP+T/L伸長率請控制=1.0~1.5%！因此單已經偏薄設定。但若板形問題需加大伸長率，可繼續生產事後再請回報TED (RMK00213) | 訂單:2512DFD014/003 CG2 <生產備註> 事項如下 . 1.PPGI 用途 大宗浪板 (國內) COA034為偏薄設定,由冷軋厚度設定確認 (RMK00213) . 1.1.訂單 AC 鍍鋅厚度公差管制0.52mm ± 0.10 (冷軋厚度設定 0.457mm) (RMK00213) . 1.2.訂單 AC 鍍鋅厚度公差管制0.42mm ± 0.10 (冷軋厚度設定 0.359mm) (RMK00213) . 1.3.訂單 BC 鍍鋅厚度公差管制0.326mm ± 0.08 (冷軋厚度設定 0.305mm) (RMK00213) . 1.4.注意SKP+T/L伸長率請控制=1.0~1.5%！因此單已經偏薄設定。但若板形問題需加大伸長率，可繼續生產事後再請回報TED (RMK00213) | 訂單:2512DFD014/003 CC1 <生產備註> 事項如下 . 此色為高光澤主操請注意捲起張力的提高查表 (RMK00122) . 1.本單若塗裝背面漆一律改為REVERSE COATING 例外訂單如下敘述 (RMK00163) . 2.例外訂單為R字頭超低光澤與PVDF (＞25μ)，背面漆可改 NATURE COATING，但搭配底漆避免遮蓋性不佳 (RMK00163) . 1.PPGI 用途 大宗浪板 (國內) COA034為偏薄設定,由冷軋厚度設定確認 (RMK00213) . 1.1.訂單 AC 鍍鋅厚度公差管制0.52mm ± 0.10 (冷軋厚度設定 0.457mm) (RMK00213) . 1.2.訂單 AC 鍍鋅厚度公差管制0.42mm ± 0.10 (冷軋厚度設定 0.359mm) (RMK00213) . 1.3.訂單 BC 鍍鋅厚度公差管制0.326mm ± 0.08 (冷軋厚度設定 0.305mm) (RMK00213) . 【疊放】出口每顆鋼捲貼紅色 " 禁止疊放 " 貼紙，如果有套桶S最多2層 (RMK00732) | 訂單:2512DFD014/003 CC2 <生產備註> 事項如下 . 此色為高光澤主操請注意捲起張力的提高查表 (RMK00122) . 1.本單若塗裝背面漆一律改為REVERSE COATING 例外訂單如下敘述 (RMK00163) . 2.例外訂單為R字頭超低光澤與PVDF (＞25μ)，背面漆可改 NATURE COATING，但搭配底漆避免遮蓋性不佳 (RMK00163) . 20120627晨會決議 CC2生產 PPGI 時請使用表調 (RMK00191) . 1.PPGI 用途 大宗浪板 (國內) COA034為偏薄設定,由冷軋厚度設定確認 (RMK00213) . 1.1.訂單 AC 鍍鋅厚度公差管制0.52mm ± 0.10 (冷軋厚度設定 0.457mm) (RMK00213) . 1.2.訂單 AC 鍍鋅厚度公差管制0.42mm ± 0.10 (冷軋厚度設定 0.359mm) (RMK00213) . 1.3.訂單 BC 鍍鋅厚度公差管制0.326mm ± 0.08 (冷軋厚度設定 0.305mm) (RMK00213) . 【疊放】出口每顆鋼捲貼紅色 " 禁止疊放 " 貼紙，如果有套桶S最多2層 (RMK00732) | 訂單:2512DFD014/003 RCL 無 <生產備註> 事項 | 訂單:2512DFD014/003 CCPK 無 <生產備註> 事項 | 訂單:2512DFD014/003 CGQC 無 <品檢備註> 事項 | 訂單:2512DFD014/003 CCQC <品檢備註> 事項如下 . 1.本單若塗裝背面漆一律改為REVERSE COATING 例外訂單如下敘述 (RMK00163) . 2.例外訂單為R字頭超低光澤與PVDF (＞25μ)，背面漆可改 NATURE COATING，但搭配底漆避免遮蓋性不佳 (RMK00163) | 訂單:2512DFD014/003 TOL 無 <生產備註> 事項 |  | 訂單 2512DFD014/003 修改記錄如下: 20251127 09:00:45 (22030) 退火碼: >> S1, 用途碼: >> COA034, 背面標示: >> C062, 訂單背面顏色(五碼): >> BW741, 背面漆膜厚: >> NOM, 背面漆塗漆型式幾塗幾烤: >> 1, 鉻酸鹽: >> Z, 訂單厚度: >> 0.42, 訂單重: >> 20, 重量容許率(下限): >> 10, 重量容許率(上限): >> 10, 訂單寬度: >> 914, 鍍製方式: >> AC, 鋼捲內徑: >> 508, 鋼捲下限重: >> 3, 鋼捲上限重: >> 5, 壓花條件碼: >> -, 表面花紋: >> Z, GL鋅花要求下限: >> -, GL鋅花要求上限: >> -, 綠色識別碼: >> -, 印刷輥號: >> -, 產品代碼: >> PPGI, 皮膜碼: >> -, 單位別: >> M, 油品種類: >> Z, 塗油量: >> Z, 包裝代碼: >> D4 , 保護膜碼: >> -, 客戶試片取樣型式: >> -, 調質碼: >> S, 套筒碼: >> N , 規格: >> CGCC-10, 製造標準: >> SYSCO, 表面處理劑種類: >> Z, 表面處理劑塗佈量: >> Z, 伸長率測試: >> N, 硬度測試碼: >> N, 抗拉強度測試: >> N, 降伏強度測試: >> N, 厚度變異: >> -11.6, 訂單正面顏色(五碼): >> 1C611, 正面漆膜厚: >> NOM, 正面漆塗漆型式幾塗幾烤: >> 2, 修邊碼: >> Y, 重量碼: >> AW, 鋼捲捲向: >> I, 鍍層碼: >> Z12, | H:厚度偏薄
PPGI | 2512DFD014/004 | 1. 避免客戶下單用途別與色碼不符 (用途碼:COA034, 正面色碼:1C6112 不符)(OFP00029)-{.不符.} |  | 1. 永泰PPGI國內大宗浪板確認MOVEX鍍鋅後厚度公差AC+-0.1，BC+-0.08 (OFP00223)-{.不符.} 2. 訂單若有厚度變異，冷軋厚度公差比照烤漆計算公式 , 但最小為 1/2 公差做設定 (OFP00254)-{.不符.} 3. 高光新增備註（適用非直立式包裝）：請出口每顆鋼捲貼紅色 " 禁止疊放 " 貼紙，如果有套桶S最多2層 (OFP00366)-{.不符.} 4. "偏薄要求訂單" 鍍後厚度減 鍍後厚度下限需大於 0.02 MM,以免發生厚度不足狀況 (OFP00369)-{.不符.} | 訂單:2512DFD014/004 CPL <生產備註> 事項如下 . 除HGI/ HGL 訂單邊緣不噴油. 其餘皆側緣噴油 (RMK00285) | 訂單:2512DFD014/004 CR1 <生產備註> 事項如下 . 1.PPGI 用途 大宗浪板 (國內) COA034為偏薄設定,由冷軋厚度設定確認 (RMK00213) . 1.1.訂單 AC 鍍鋅厚度公差管制0.52mm ± 0.10 (冷軋厚度設定 0.457mm) (RMK00213) . 1.2.訂單 AC 鍍鋅厚度公差管制0.42mm ± 0.10 (冷軋厚度設定 0.359mm) (RMK00213) . 1.3.訂單 BC 鍍鋅厚度公差管制0.326mm ± 0.08 (冷軋厚度設定 0.305mm) (RMK00213) . 每組工輥生產之第一顆鋼捲, 檢查振動輥痕或砂輪痕 (RMK00307) | 訂單:2512DFD014/004 CR2 <生產備註> 事項如下 . 1.PPGI 用途 大宗浪板 (國內) COA034為偏薄設定,由冷軋厚度設定確認 (RMK00213) . 1.1.訂單 AC 鍍鋅厚度公差管制0.52mm ± 0.10 (冷軋厚度設定 0.457mm) (RMK00213) . 1.2.訂單 AC 鍍鋅厚度公差管制0.42mm ± 0.10 (冷軋厚度設定 0.359mm) (RMK00213) . 1.3.訂單 BC 鍍鋅厚度公差管制0.326mm ± 0.08 (冷軋厚度設定 0.305mm) (RMK00213) . 每組工輥生產之第一顆鋼捲, 檢查振動輥痕或砂輪痕 (RMK00307) | 訂單:2512DFD014/004 CG1 <生產備註> 事項如下 . 1.PPGI 用途 大宗浪板 (國內) COA034為偏薄設定,由冷軋厚度設定確認 (RMK00213) . 1.1.訂單 AC 鍍鋅厚度公差管制0.52mm ± 0.10 (冷軋厚度設定 0.457mm) (RMK00213) . 1.2.訂單 AC 鍍鋅厚度公差管制0.42mm ± 0.10 (冷軋厚度設定 0.359mm) (RMK00213) . 1.3.訂單 BC 鍍鋅厚度公差管制0.326mm ± 0.08 (冷軋厚度設定 0.305mm) (RMK00213) . 1.4.注意SKP+T/L伸長率請控制=1.0~1.5%！因此單已經偏薄設定。但若板形問題需加大伸長率，可繼續生產事後再請回報TED (RMK00213) | 訂單:2512DFD014/004 CG2 <生產備註> 事項如下 . 1.PPGI 用途 大宗浪板 (國內) COA034為偏薄設定,由冷軋厚度設定確認 (RMK00213) . 1.1.訂單 AC 鍍鋅厚度公差管制0.52mm ± 0.10 (冷軋厚度設定 0.457mm) (RMK00213) . 1.2.訂單 AC 鍍鋅厚度公差管制0.42mm ± 0.10 (冷軋厚度設定 0.359mm) (RMK00213) . 1.3.訂單 BC 鍍鋅厚度公差管制0.326mm ± 0.08 (冷軋厚度設定 0.305mm) (RMK00213) . 1.4.注意SKP+T/L伸長率請控制=1.0~1.5%！因此單已經偏薄設定。但若板形問題需加大伸長率，可繼續生產事後再請回報TED (RMK00213) | 訂單:2512DFD014/004 CC1 <生產備註> 事項如下 . 此色為高光澤主操請注意捲起張力的提高查表 (RMK00122) . 1.本單若塗裝背面漆一律改為REVERSE COATING 例外訂單如下敘述 (RMK00163) . 2.例外訂單為R字頭超低光澤與PVDF (＞25μ)，背面漆可改 NATURE COATING，但搭配底漆避免遮蓋性不佳 (RMK00163) . 1.PPGI 用途 大宗浪板 (國內) COA034為偏薄設定,由冷軋厚度設定確認 (RMK00213) . 1.1.訂單 AC 鍍鋅厚度公差管制0.52mm ± 0.10 (冷軋厚度設定 0.457mm) (RMK00213) . 1.2.訂單 AC 鍍鋅厚度公差管制0.42mm ± 0.10 (冷軋厚度設定 0.359mm) (RMK00213) . 1.3.訂單 BC 鍍鋅厚度公差管制0.326mm ± 0.08 (冷軋厚度設定 0.305mm) (RMK00213) . 【疊放】出口每顆鋼捲貼紅色 " 禁止疊放 " 貼紙，如果有套桶S最多2層 (RMK00732) | 訂單:2512DFD014/004 CC2 <生產備註> 事項如下 . 此色為高光澤主操請注意捲起張力的提高查表 (RMK00122) . 1.本單若塗裝背面漆一律改為REVERSE COATING 例外訂單如下敘述 (RMK00163) . 2.例外訂單為R字頭超低光澤與PVDF (＞25μ)，背面漆可改 NATURE COATING，但搭配底漆避免遮蓋性不佳 (RMK00163) . 20120627晨會決議 CC2生產 PPGI 時請使用表調 (RMK00191) . 1.PPGI 用途 大宗浪板 (國內) COA034為偏薄設定,由冷軋厚度設定確認 (RMK00213) . 1.1.訂單 AC 鍍鋅厚度公差管制0.52mm ± 0.10 (冷軋厚度設定 0.457mm) (RMK00213) . 1.2.訂單 AC 鍍鋅厚度公差管制0.42mm ± 0.10 (冷軋厚度設定 0.359mm) (RMK00213) . 1.3.訂單 BC 鍍鋅厚度公差管制0.326mm ± 0.08 (冷軋厚度設定 0.305mm) (RMK00213) . 【疊放】出口每顆鋼捲貼紅色 " 禁止疊放 " 貼紙，如果有套桶S最多2層 (RMK00732) | 訂單:2512DFD014/004 RCL 無 <生產備註> 事項 | 訂單:2512DFD014/004 CCPK 無 <生產備註> 事項 | 訂單:2512DFD014/004 CGQC 無 <品檢備註> 事項 | 訂單:2512DFD014/004 CCQC <品檢備註> 事項如下 . 1.本單若塗裝背面漆一律改為REVERSE COATING 例外訂單如下敘述 (RMK00163) . 2.例外訂單為R字頭超低光澤與PVDF (＞25μ)，背面漆可改 NATURE COATING，但搭配底漆避免遮蓋性不佳 (RMK00163) | 訂單:2512DFD014/004 TOL 無 <生產備註> 事項 |  | 訂單 2512DFD014/004 修改記錄如下: 20251127 09:00:47 (22030) 退火碼: >> S1, 用途碼: >> COA034, 背面標示: >> C062, 訂單背面顏色(五碼): >> BW741, 背面漆膜厚: >> NOM, 背面漆塗漆型式幾塗幾烤: >> 1, 鉻酸鹽: >> Z, 訂單厚度: >> 0.52, 訂單重: >> 20, 重量容許率(下限): >> 10, 重量容許率(上限): >> 10, 訂單寬度: >> 914, 鍍製方式: >> AC, 鋼捲內徑: >> 508, 鋼捲下限重: >> 3, 鋼捲上限重: >> 5, 壓花條件碼: >> -, 表面花紋: >> Z, GL鋅花要求下限: >> -, GL鋅花要求上限: >> -, 綠色識別碼: >> -, 印刷輥號: >> -, 產品代碼: >> PPGI, 皮膜碼: >> -, 單位別: >> M, 油品種類: >> Z, 塗油量: >> Z, 包裝代碼: >> D4 , 保護膜碼: >> -, 客戶試片取樣型式: >> -, 調質碼: >> S, 套筒碼: >> N , 規格: >> CGCC-10, 製造標準: >> SYSCO, 表面處理劑種類: >> Z, 表面處理劑塗佈量: >> Z, 伸長率測試: >> N, 硬度測試碼: >> N, 抗拉強度測試: >> N, 降伏強度測試: >> N, 厚度變異: >> -11.6, 訂單正面顏色(五碼): >> 1C611, 正面漆膜厚: >> NOM, 正面漆塗漆型式幾塗幾烤: >> 2, 修邊碼: >> Y, 重量碼: >> AW, 鋼捲捲向: >> I, 鍍層碼: >> Z12, 20251127 10:41:07 (22030) 厚度變異: -11.6 >> -9.8, | H:厚度偏薄
PPGL | 2512DFD015/001 | 1. 因鋼套桶因縫接處容易對鋼捲產生轉印，所以請確認客戶是否知悉轉印風險 (OFP00256)-{.不符.} | 1. 部分大陸料含B元素超過CNS規範管制，故請原料CNS規範之訂單不要配大陸料 (OFP00684)-{.不符.} | 1. 訂單若有厚度變異，冷軋厚度公差比照烤漆計算公式 , 但最小為 1/2 公差做設定 (OFP00254)-{.不符.} 2. 因鋼套桶因縫接處容易對鋼捲產生轉印，所以請確認客戶是否知悉轉印風險 (OFP00256)-{.不符.} 3. "偏薄要求訂單" 鍍後厚度減 鍍後厚度下限需大於 0.02 MM,以免發生厚度不足狀況 (OFP00369)-{.不符.} 4. 部分大陸料含B元素超過CNS規範管制，故請原料CNS規範之訂單不要配大陸料 (OFP00684)-{.不符.} | 訂單:2512DFD015/001 CPL <生產備註> 事項如下 . 除HGI/ HGL 訂單邊緣不噴油. 其餘皆側緣噴油 (RMK00285) | 訂單:2512DFD015/001 CR1 無 <生產備註> 事項 | 訂單:2512DFD015/001 CR2 無 <生產備註> 事項 | 訂單:2512DFD015/001 CG1 <生產備註> 事項如下 . 瓦形屋頂用 注意鍍層控制範圍：min=標準值，Max=標準值+30 (RMK00103) . 因成形性需求故鍍層量有上限管制，排程變換前後一顆分切請U3暫留，待產線確認鍍層量後再行處置。 (RMK00103) | 訂單:2512DFD015/001 CG2 <生產備註> 事項如下 . 瓦形屋頂用 注意鍍層控制範圍：min=標準值，Max=標準值+30 (RMK00103) . 因成形性需求故鍍層量有上限管制，排程變換前後一顆分切請U3暫留，待產線確認鍍層量後再行處置。 (RMK00103) | 訂單:2512DFD015/001 CC1 <生產備註> 事項如下 . 超低光澤產品,色差計塗佈量依據5+20U為基準。RYF89 以5+22U為基準。 (RMK00103) . 請出口人員貼上"請勿堆疊"紅色標簽. (RMK00103) . R字頭色碼因色差對膜厚極其敏感，MASS目標102%~115%之間. (RMK00103) . R字頭色碼塗佈量須在20U以上,不然會有白色點狀(繩紋),已被客戶訴賠. (RMK00103) . 捲起單位張力請加大至 5.5（有另行備註要求張力設定時，依另行備註需求設定）） (RMK00103) . 1.本單若塗裝背面漆一律改為REVERSE COATING 例外訂單如下敘述 (RMK00163) . 2.例外訂單為R字頭超低光澤與PVDF (＞25μ)，背面漆可改 NATURE COATING，但搭配底漆避免遮蓋性不佳 (RMK00163) . ★品檢注意！JIS&CNS 訂單必須每滿50噸一定要再做一次TEST (RMK00259) . 1.此為NEO塗料,色差計請用有"(20150105)"的標準樣檔名確認色差值,找不到檔案時請通知TED工程師，分機#321 (RMK00343) . 2.色差放行標準為ΔL、Δa、Δb≦±0.6,光澤放行標準放寬到7以下放行,目視色差不管制 (RMK00343) . 2015年發生過訴賠。請出口使用鋼套桶前請檢查焊接處，以免捲取後產生折痕 (RMK00381) | 訂單:2512DFD015/001 CC2 <生產備註> 事項如下 . 超低光澤產品,色差計塗佈量依據5+20U為基準。RYF89 以5+22U為基準。 (RMK00103) . 請出口人員貼上"請勿堆疊"紅色標簽. (RMK00103) . R字頭色碼因色差對膜厚極其敏感，MASS目標102%~115%之間. (RMK00103) . R字頭色碼塗佈量須在20U以上,不然會有白色點狀(繩紋),已被客戶訴賠. (RMK00103) . 1.本單若塗裝背面漆一律改為REVERSE COATING 例外訂單如下敘述 (RMK00163) . 2.例外訂單為R字頭超低光澤與PVDF (＞25μ)，背面漆可改 NATURE COATING，但搭配底漆避免遮蓋性不佳 (RMK00163) . ★品檢注意！JIS&CNS 訂單必須每滿50噸一定要再做一次TEST (RMK00259) . 1.此為NEO塗料,色差計請用有"(20150105)"的標準樣檔名確認色差值,找不到檔案時請通知TED工程師，分機#321 (RMK00343) . 2.色差放行標準為ΔL、Δa、Δb≦±0.6,光澤放行標準放寬到7以下放行,目視色差不管制 (RMK00343) . 2015年發生過訴賠。請出口使用鋼套桶前請檢查焊接處，以免捲取後產生折痕 (RMK00381) | 訂單:2512DFD015/001 RCL 無 <生產備註> 事項 | 訂單:2512DFD015/001 CCPK 無 <生產備註> 事項 | 訂單:2512DFD015/001 CGQC <品檢備註> 事項如下 . 瓦形屋頂用 注意鍍層控制範圍：min=標準值，Max=標準值+30 (RMK00103) | 訂單:2512DFD015/001 CCQC <品檢備註> 事項如下 . 超低光澤產品,色差計塗佈量依據5+20U為基準。RYF89 以5+22U為基準。 (RMK00103) . R字頭色碼因色差對膜厚極其敏感，MASS目標102%~115%之間. (RMK00103) . 1.本單若塗裝背面漆一律改為REVERSE COATING 例外訂單如下敘述 (RMK00163) . 2.例外訂單為R字頭超低光澤與PVDF (＞25μ)，背面漆可改 NATURE COATING，但搭配底漆避免遮蓋性不佳 (RMK00163) . ★品檢注意！JIS&CNS 訂單必須每滿50噸一定要再做一次TEST (RMK00259) . 1.此為NEO塗料,色差計請用有"(20150105)"的標準樣檔名確認色差值,找不到檔案時請通知TED工程師，分機#321 (RMK00343) . 2.色差放行標準為ΔL、Δa、Δb≦±0.6,光澤放行標準放寬到7以下放行,目視色差不管制 (RMK00343) | 訂單:2512DFD015/001 TOL 無 <生產備註> 事項 |  | 訂單 2512DFD015/001 修改記錄如下: 20251127 11:04:34 (93025) 退火碼: >> S1, 用途碼: >> COA012, 背面標示: >> C844, 訂單背面顏色(五碼): >> BW73N, 背面漆膜厚: >> NOM, 背面漆塗漆型式幾塗幾烤: >> 2, 鉻酸鹽: >> Z, 訂單厚度: >> 0.42, 訂單重: >> 30, 重量容許率(下限): >> 10, 重量容許率(上限): >> 10, 訂單寬度: >> 914, 鍍製方式: >> AC, 鋼捲內徑: >> 508, 鋼捲下限重: >> 3, 鋼捲上限重: >> 5, 壓花條件碼: >> -, 表面花紋: >> R, 綠色識別碼: >> -, 印刷輥號: >> -, 產品代碼: >> PPGL, 皮膜碼: >> -, 單位別: >> M, 油品種類: >> Z, 塗油量: >> Z, 包裝代碼: >> D2 , 保護膜碼: >> -, 客戶試片取樣型式: >> -, 調質碼: >> S, 套筒碼: >> S , 規格: >> CGLCC-20, 製造標準: >> CNS, 表面處理劑種類: >> Z, 表面處理劑塗佈量: >> Z, 伸長率測試: >> N, 硬度測試碼: >> N, 抗拉強度測試: >> N, 降伏強度測試: >> N, 厚度變異: >> -1.2, 訂單正面顏色(五碼): >> RYB77, 正面漆膜厚: >> 25, 正面漆塗漆型式幾塗幾烤: >> 2, 修邊碼: >> Y, 重量碼: >> AW, 鋼捲捲向: >> I, 鍍層碼: >> AZ150, | H:厚度偏薄
PPGL | 2512DFD016/001 |  | 1. 部分大陸料含B元素超過CNS規範管制，故請原料CNS規範之訂單不要配大陸料 (OFP00684)-{.不符.} | 1. 訂單若有厚度變異，冷軋厚度公差比照烤漆計算公式 , 但最小為 1/2 公差做設定 (OFP00254)-{.不符.} 2. 高光新增備註（適用非直立式包裝）：請出口每顆鋼捲貼紅色 " 禁止疊放 " 貼紙，如果有套桶S最多2層 (OFP00366)-{.不符.} 3. "偏薄要求訂單" 鍍後厚度減 鍍後厚度下限需大於 0.02 MM,以免發生厚度不足狀況 (OFP00369)-{.不符.} 4. 部分大陸料含B元素超過CNS規範管制，故請原料CNS規範之訂單不要配大陸料 (OFP00684)-{.不符.} | 訂單:2512DFD016/001 CPL <生產備註> 事項如下 . 除HGI/ HGL 訂單邊緣不噴油. 其餘皆側緣噴油 (RMK00285) | 訂單:2512DFD016/001 CR1 無 <生產備註> 事項 | 訂單:2512DFD016/001 CR2 無 <生產備註> 事項 | 訂單:2512DFD016/001 CG1 無 <生產備註> 事項 | 訂單:2512DFD016/001 CG2 無 <生產備註> 事項 | 訂單:2512DFD016/001 CC1 <生產備註> 事項如下 . 【取試片送國外】3.負責人：RD 焰宏課長 (RMK-E_CHIN) . 【取試片送國外】2.由於試片是做測試性能用，不需管制色差 (RMK-E_CHIN) . 【取試片送國外】1.Pr+BASE：30*全寬*5 PCS。Pr+BASE+印刷：30*全寬*5 PCS。Pr+BASE+印刷+clear：30*全寬*5 pcs (RMK-E_CHIN) . 1.本單若塗裝背面漆一律改為REVERSE COATING 例外訂單如下敘述 (RMK00163) . 2.例外訂單為R字頭超低光澤與PVDF (＞25μ)，背面漆可改 NATURE COATING，但搭配底漆避免遮蓋性不佳 (RMK00163) . ★品檢注意！JIS&CNS 訂單必須每滿50噸一定要再做一次TEST (RMK00259) . 【品檢】 第一PASS(只塗底漆)仍需作外觀板面檢驗, 若發現缺陷以８８Ｂ處置作暫留 (RMK00345) . 【品檢】測試時依Base色差值管制, 超出管制值時,若TSD2 或 TDCC判定要生產, 請在測試及外觀報表簽名 (RMK00345) . 【品檢】 測試時最後成品要不要生產由 TSD2決定 (RMK00345) . 【品檢】正式生產後, 請保留第二分切試片，簽名當作此生產批對色板, 並請留意同批目視無明顯色差。 (RMK00345) . 【品檢】每一分切留30cm*全寬試片1片裁成A4一片 TO 業務 (RMK00345) . 2015年發生過訴賠。請出口使用鋼套桶前請檢查焊接處，以免捲取後產生折痕 (RMK00381) . 2.第2Pass (RMK00439) . 2.1.線速: 60mpm 印刷輥號: G04-C1300 (RMK00439) . 2.2.第2Pass生產，前處理不必塗裝。 (RMK00439) . 2.3.出口鋼捲請貼“禁止疊放”紅色標籤。收捲張力設定同rough matt。 (RMK00439) . 2.4.Base 2輥R塗裝，濾心50μ，稀釋Thinner為No.2B，粘度50±10”，PMT設定為232℃。 (RMK00439) . 2.5.Printer Head 1 大理石紋圖案 (NWT11S)。 (RMK00439) . 2.6.Printer Head 4 塗裝KP 1E6312 Clear，PMT設定為232℃。 (RMK00439) . 2.7.Clear不含骨材，濾心50μ，塗裝黏度先原液塗裝視塗裝板面狀況作調整，若繩紋明顯可嘗試將黏度降至100秒。 (RMK00439) . 2.8.Clear稀釋Thinner為No.2B。 (RMK00439) . 【抽氣量】白色系在CC1生產時,FINISH抽氣量請設定250,如生產中發生色差b值異常升高,請股長再加大抽氣量因應 (RMK00560) . 1.第1Pass (RMK00595) . 1.1.線速85mpm，只塗裝正面5μ，背面僅前處理不塗漆。 (RMK00595) . 1.2.正面底漆以R塗裝方式，不允許繩紋或塗佈不均..等塗裝缺陷。 (RMK00595) . 1.3.塗佈量請控制95~105%。 (RMK00595) . 1.4.第1Pass生產不用噴背標。 (RMK00595) . 1.5.★生產印刷第一PASS時，出口請收內捲★ (RMK00595) . 【疊放】出口每顆鋼捲貼紅色 " 禁止疊放 " 貼紙，如果有套桶S最多2層 (RMK00732) | 訂單:2512DFD016/001 CC2 <生產備註> 事項如下 . 【取試片送國外】3.負責人：RD 焰宏課長 (RMK-E_CHIN) . 【取試片送國外】2.由於試片是做測試性能用，不需管制色差 (RMK-E_CHIN) . 【取試片送國外】1.Pr+BASE：30*全寬*5 PCS。Pr+BASE+印刷：30*全寬*5 PCS。Pr+BASE+印刷+clear：30*全寬*5 pcs (RMK-E_CHIN) . 1.本單若塗裝背面漆一律改為REVERSE COATING 例外訂單如下敘述 (RMK00163) . 2.例外訂單為R字頭超低光澤與PVDF (＞25μ)，背面漆可改 NATURE COATING，但搭配底漆避免遮蓋性不佳 (RMK00163) . ★品檢注意！JIS&CNS 訂單必須每滿50噸一定要再做一次TEST (RMK00259) . 【品檢】 第一PASS(只塗底漆)仍需作外觀板面檢驗, 若發現缺陷以８８Ｂ處置作暫留 (RMK00345) . 【品檢】測試時依Base色差值管制, 超出管制值時,若TSD2 或 TDCC判定要生產, 請在測試及外觀報表簽名 (RMK00345) . 【品檢】 測試時最後成品要不要生產由 TSD2決定 (RMK00345) . 【品檢】正式生產後, 請保留第二分切試片，簽名當作此生產批對色板, 並請留意同批目視無明顯色差。 (RMK00345) . 【品檢】每一分切留30cm*全寬試片1片裁成A4一片 TO 業務 (RMK00345) . 2015年發生過訴賠。請出口使用鋼套桶前請檢查焊接處，以免捲取後產生折痕 (RMK00381) . 2.第2Pass (RMK00439) . 2.1.線速: 60mpm 印刷輥號: G04-C1300 (RMK00439) . 2.2.第2Pass生產，前處理不必塗裝。 (RMK00439) . 2.3.出口鋼捲請貼“禁止疊放”紅色標籤。收捲張力設定同rough matt。 (RMK00439) . 2.4.Base 2輥R塗裝，濾心50μ，稀釋Thinner為No.2B，粘度50±10”，PMT設定為232℃。 (RMK00439) . 2.5.Printer Head 1 大理石紋圖案 (NWT11S)。 (RMK00439) . 2.6.Printer Head 4 塗裝KP 1E6312 Clear，PMT設定為232℃。 (RMK00439) . 2.7.Clear不含骨材，濾心50μ，塗裝黏度先原液塗裝視塗裝板面狀況作調整，若繩紋明顯可嘗試將黏度降至100秒。 (RMK00439) . 2.8.Clear稀釋Thinner為No.2B。 (RMK00439) . 【抽氣量】白色系在CC1生產時,FINISH抽氣量請設定250,如生產中發生色差b值異常升高,請股長再加大抽氣量因應 (RMK00560) . 1.第1Pass (RMK00595) . 1.1.線速85mpm，只塗裝正面5μ，背面僅前處理不塗漆。 (RMK00595) . 1.2.正面底漆以R塗裝方式，不允許繩紋或塗佈不均..等塗裝缺陷。 (RMK00595) . 1.3.塗佈量請控制95~105%。 (RMK00595) . 1.4.第1Pass生產不用噴背標。 (RMK00595) . 1.5.★生產印刷第一PASS時，出口請收內捲★ (RMK00595) . 【疊放】出口每顆鋼捲貼紅色 " 禁止疊放 " 貼紙，如果有套桶S最多2層 (RMK00732) | 訂單:2512DFD016/001 RCL 無 <生產備註> 事項 | 訂單:2512DFD016/001 CCPK 無 <生產備註> 事項 | 訂單:2512DFD016/001 CGQC 無 <品檢備註> 事項 | 訂單:2512DFD016/001 CCQC <品檢備註> 事項如下 . 1.本單若塗裝背面漆一律改為REVERSE COATING 例外訂單如下敘述 (RMK00163) . 2.例外訂單為R字頭超低光澤與PVDF (＞25μ)，背面漆可改 NATURE COATING，但搭配底漆避免遮蓋性不佳 (RMK00163) . ★品檢注意！JIS&CNS 訂單必須每滿50噸一定要再做一次TEST (RMK00259) . 【品檢】 第一PASS(只塗底漆)仍需作外觀板面檢驗, 若發現缺陷以８８Ｂ處置作暫留 (RMK00345) . 【品檢】測試時依Base色差值管制, 超出管制值時,若TSD2 或 TDCC判定要生產, 請在測試及外觀報表簽名 (RMK00345) . 【品檢】 測試時最後成品要不要生產由 TSD2決定 (RMK00345) . 【品檢】正式生產後, 請保留第二分切試片，簽名當作此生產批對色板, 並請留意同批目視無明顯色差。 (RMK00345) . 【品檢】每一分切留30cm*全寬試片1片裁成A4一片 TO 業務 (RMK00345) . 2.第2Pass (RMK00439) . 2.1.線速: 60mpm 印刷輥號: G04-C1300 (RMK00439) . 2.2.第2Pass生產，前處理不必塗裝。 (RMK00439) . 2.3.出口鋼捲請貼“禁止疊放”紅色標籤。收捲張力設定同rough matt。 (RMK00439) . 2.4.Base 2輥R塗裝，濾心50μ，稀釋Thinner為No.2B，粘度50±10”，PMT設定為232℃。 (RMK00439) . 2.5.Printer Head 1 大理石紋圖案 (NWT11S)。 (RMK00439) . 2.6.Printer Head 4 塗裝KP 1E6312 Clear，PMT設定為232℃。 (RMK00439) . 2.7.Clear不含骨材，濾心50μ，塗裝黏度先原液塗裝視塗裝板面狀況作調整，若繩紋明顯可嘗試將黏度降至100秒。 (RMK00439) . 2.8.Clear稀釋Thinner為No.2B。 (RMK00439) . 1.第1Pass (RMK00595) . 1.1.線速85mpm，只塗裝正面5μ，背面僅前處理不塗漆。 (RMK00595) . 1.2.正面底漆以R塗裝方式，不允許繩紋或塗佈不均..等塗裝缺陷。 (RMK00595) . 1.3.塗佈量請控制95~105%。 (RMK00595) . 1.4.第1Pass生產不用噴背標。 (RMK00595) . 1.5.★生產印刷第一PASS時，出口請收內捲★ (RMK00595) | 訂單:2512DFD016/001 TOL 無 <生產備註> 事項 | 【取試片送國外】1.Pr+BASE：30*全寬*5 PCS。Pr+BASE+印刷：30*全寬*5 PCS。Pr+BASE+印刷+clear：30*全寬*5 pcs^^/CC1/CC2/ <<.E_CHIN 2025/12/01 15:46.>> 【取試片送國外】2.由於試片是做測試性能用，不需管制色差^^/CC1/CC2/ <<.E_CHIN 2025/12/01 15:47.>> 【取試片送國外】3.負責人：RD 焰宏課長^^/CC1/CC2/ <<.E_CHIN 2025/12/01 15:50.>> | 訂單 2512DFD016/001 修改記錄如下: 20251128 08:56:16 (21003) 退火碼: >> S1, 用途碼: >> COA020, 背面標示: >> C811, 訂單背面顏色(五碼): >> BW74X, 背面漆膜厚: >> 15, 背面漆塗漆型式幾塗幾烤: >> 2, 鉻酸鹽: >> Z, 訂單厚度: >> 0.35, 訂單重: >> 180, 重量容許率(下限): >> 10, 重量容許率(上限): >> 10, 訂單寬度: >> 914, 鍍製方式: >> BC, 鋼捲內徑: >> 508, 鋼捲下限重: >> 3, 鋼捲上限重: >> 5, 壓花條件碼: >> -, 表面花紋: >> R, 綠色識別碼: >> -, 印刷輥號: >> G04-C1300, 產品代碼: >> PPGL, 皮膜碼: >> -, 單位別: >> M, 油品種類: >> Z, 塗油量: >> Z, 包裝代碼: >> D2 , 保護膜碼: >> -, 客戶試片取樣數量: >> 0, 客戶試片取樣型式: >> -, 調質碼: >> S, 套筒碼: >> S , 規格: >> CGLCC-20, 製造標準: >> CNS, 表面處理劑種類: >> Z, 表面處理劑塗佈量: >> Z, 伸長率測試: >> N, 硬度測試碼: >> N, 抗拉強度測試: >> N, 降伏強度測試: >> N, 厚度變異: >> -1.6, 訂單正面顏色(五碼): >> NWS1Z, 正面漆膜厚: >> NOM, 正面漆塗漆型式幾塗幾烤: >> 2, 修邊碼: >> Y, 重量碼: >> AW, 鋼捲捲向: >> I, 鍍層碼: >> AZ150, | H:厚度偏薄
PPGL | 2512DFD016/002 |  | 1. 部分大陸料含B元素超過CNS規範管制，故請原料CNS規範之訂單不要配大陸料 (OFP00684)-{.不符.} | 1. 訂單若有厚度變異，冷軋厚度公差比照烤漆計算公式 , 但最小為 1/2 公差做設定 (OFP00254)-{.不符.} 2. "偏薄要求訂單" 鍍後厚度減 鍍後厚度下限需大於 0.02 MM,以免發生厚度不足狀況 (OFP00369)-{.不符.} 3. 部分大陸料含B元素超過CNS規範管制，故請原料CNS規範之訂單不要配大陸料 (OFP00684)-{.不符.} | 訂單:2512DFD016/002 CPL <生產備註> 事項如下 . 除HGI/ HGL 訂單邊緣不噴油. 其餘皆側緣噴油 (RMK00285) | 訂單:2512DFD016/002 CR1 無 <生產備註> 事項 | 訂單:2512DFD016/002 CR2 無 <生產備註> 事項 | 訂單:2512DFD016/002 CG1 無 <生產備註> 事項 | 訂單:2512DFD016/002 CG2 無 <生產備註> 事項 | 訂單:2512DFD016/002 CC1 <生產備註> 事項如下 . 1.本單若塗裝背面漆一律改為REVERSE COATING 例外訂單如下敘述 (RMK00163) . 2.例外訂單為R字頭超低光澤與PVDF (＞25μ)，背面漆可改 NATURE COATING，但搭配底漆避免遮蓋性不佳 (RMK00163) . ★品檢注意！JIS&CNS 訂單必須每滿50噸一定要再做一次TEST (RMK00259) . 【品檢】 第一PASS(只塗底漆)仍需作外觀板面檢驗, 若發現缺陷以８８Ｂ處置作暫留 (RMK00345) . 【品檢】測試時依Base色差值管制, 超出管制值時,若TSD2 或 TDCC判定要生產, 請在測試及外觀報表簽名 (RMK00345) . 【品檢】 測試時最後成品要不要生產由 TSD2決定 (RMK00345) . 【品檢】正式生產後, 請保留第二分切試片，簽名當作此生產批對色板, 並請留意同批目視無明顯色差。 (RMK00345) . 【品檢】每一分切留30cm*全寬試片1片裁成A4一片 TO 業務 (RMK00345) . 2015年發生過訴賠。請出口使用鋼套桶前請檢查焊接處，以免捲取後產生折痕 (RMK00381) . 2.第2Pass (RMK00438) . 2.1.線速: 50mpm 印刷輥號: G34-C1300 (RMK00438) . 2.2.第2Pass生產，前處理不必塗裝。 (RMK00438) . 2.3.出口鋼捲請貼“禁止疊放”紅色標籤。收捲張力設定同rough matt。 (RMK00438) . 2.4.Base 2輥R塗裝，濾心50μ，稀釋Thinner為No.2B，粘度50±10”，PMT設定為232℃。 (RMK00438) . 2.5.Printer (Head 1 + Head 3) 2輥印刷砂岩石紋圖案 (NYT37S)。 (RMK00438) . 2.6.Printer 生產時需開熱風。 (RMK00438) . 2.7.Printer Head 4 塗裝KP 1E6172，PMT設定為232℃。 (RMK00438) . 2.8.1E6172 Clear有含骨材，塗裝黏度：先以原液塗裝視塗裝板面狀況作調整。 (RMK00438) . 2.9.Clear稀釋Thinner為No.2B，濾心125μ。 (RMK00438) . 1.第1Pass (RMK00595) . 1.1.線速85mpm，只塗裝正面5μ，背面僅前處理不塗漆。 (RMK00595) . 1.2.正面底漆以R塗裝方式，不允許繩紋或塗佈不均..等塗裝缺陷。 (RMK00595) . 1.3.塗佈量請控制95~105%。 (RMK00595) . 1.4.第1Pass生產不用噴背標。 (RMK00595) . 1.5.★生產印刷第一PASS時，出口請收內捲★ (RMK00595) | 訂單:2512DFD016/002 CC2 <生產備註> 事項如下 . 1.本單若塗裝背面漆一律改為REVERSE COATING 例外訂單如下敘述 (RMK00163) . 2.例外訂單為R字頭超低光澤與PVDF (＞25μ)，背面漆可改 NATURE COATING，但搭配底漆避免遮蓋性不佳 (RMK00163) . ★品檢注意！JIS&CNS 訂單必須每滿50噸一定要再做一次TEST (RMK00259) . 【品檢】 第一PASS(只塗底漆)仍需作外觀板面檢驗, 若發現缺陷以８８Ｂ處置作暫留 (RMK00345) . 【品檢】測試時依Base色差值管制, 超出管制值時,若TSD2 或 TDCC判定要生產, 請在測試及外觀報表簽名 (RMK00345) . 【品檢】 測試時最後成品要不要生產由 TSD2決定 (RMK00345) . 【品檢】正式生產後, 請保留第二分切試片，簽名當作此生產批對色板, 並請留意同批目視無明顯色差。 (RMK00345) . 【品檢】每一分切留30cm*全寬試片1片裁成A4一片 TO 業務 (RMK00345) . 2015年發生過訴賠。請出口使用鋼套桶前請檢查焊接處，以免捲取後產生折痕 (RMK00381) . 2.第2Pass (RMK00438) . 2.1.線速: 50mpm 印刷輥號: G34-C1300 (RMK00438) . 2.2.第2Pass生產，前處理不必塗裝。 (RMK00438) . 2.3.出口鋼捲請貼“禁止疊放”紅色標籤。收捲張力設定同rough matt。 (RMK00438) . 2.4.Base 2輥R塗裝，濾心50μ，稀釋Thinner為No.2B，粘度50±10”，PMT設定為232℃。 (RMK00438) . 2.5.Printer (Head 1 + Head 3) 2輥印刷砂岩石紋圖案 (NYT37S)。 (RMK00438) . 2.6.Printer 生產時需開熱風。 (RMK00438) . 2.7.Printer Head 4 塗裝KP 1E6172，PMT設定為232℃。 (RMK00438) . 2.8.1E6172 Clear有含骨材，塗裝黏度：先以原液塗裝視塗裝板面狀況作調整。 (RMK00438) . 2.9.Clear稀釋Thinner為No.2B，濾心125μ。 (RMK00438) . 1.第1Pass (RMK00595) . 1.1.線速85mpm，只塗裝正面5μ，背面僅前處理不塗漆。 (RMK00595) . 1.2.正面底漆以R塗裝方式，不允許繩紋或塗佈不均..等塗裝缺陷。 (RMK00595) . 1.3.塗佈量請控制95~105%。 (RMK00595) . 1.4.第1Pass生產不用噴背標。 (RMK00595) . 1.5.★生產印刷第一PASS時，出口請收內捲★ (RMK00595) | 訂單:2512DFD016/002 RCL 無 <生產備註> 事項 | 訂單:2512DFD016/002 CCPK 無 <生產備註> 事項 | 訂單:2512DFD016/002 CGQC 無 <品檢備註> 事項 | 訂單:2512DFD016/002 CCQC <品檢備註> 事項如下 . 1.本單若塗裝背面漆一律改為REVERSE COATING 例外訂單如下敘述 (RMK00163) . 2.例外訂單為R字頭超低光澤與PVDF (＞25μ)，背面漆可改 NATURE COATING，但搭配底漆避免遮蓋性不佳 (RMK00163) . ★品檢注意！JIS&CNS 訂單必須每滿50噸一定要再做一次TEST (RMK00259) . 【品檢】 第一PASS(只塗底漆)仍需作外觀板面檢驗, 若發現缺陷以８８Ｂ處置作暫留 (RMK00345) . 【品檢】測試時依Base色差值管制, 超出管制值時,若TSD2 或 TDCC判定要生產, 請在測試及外觀報表簽名 (RMK00345) . 【品檢】 測試時最後成品要不要生產由 TSD2決定 (RMK00345) . 【品檢】正式生產後, 請保留第二分切試片，簽名當作此生產批對色板, 並請留意同批目視無明顯色差。 (RMK00345) . 【品檢】每一分切留30cm*全寬試片1片裁成A4一片 TO 業務 (RMK00345) . 2.第2Pass (RMK00438) . 2.1.線速: 50mpm 印刷輥號: G34-C1300 (RMK00438) . 2.2.第2Pass生產，前處理不必塗裝。 (RMK00438) . 2.3.出口鋼捲請貼“禁止疊放”紅色標籤。收捲張力設定同rough matt。 (RMK00438) . 2.4.Base 2輥R塗裝，濾心50μ，稀釋Thinner為No.2B，粘度50±10”，PMT設定為232℃。 (RMK00438) . 2.5.Printer (Head 1 + Head 3) 2輥印刷砂岩石紋圖案 (NYT37S)。 (RMK00438) . 2.6.Printer 生產時需開熱風。 (RMK00438) . 2.7.Printer Head 4 塗裝KP 1E6172，PMT設定為232℃。 (RMK00438) . 2.8.1E6172 Clear有含骨材，塗裝黏度：先以原液塗裝視塗裝板面狀況作調整。 (RMK00438) . 2.9.Clear稀釋Thinner為No.2B，濾心125μ。 (RMK00438) . 1.第1Pass (RMK00595) . 1.1.線速85mpm，只塗裝正面5μ，背面僅前處理不塗漆。 (RMK00595) . 1.2.正面底漆以R塗裝方式，不允許繩紋或塗佈不均..等塗裝缺陷。 (RMK00595) . 1.3.塗佈量請控制95~105%。 (RMK00595) . 1.4.第1Pass生產不用噴背標。 (RMK00595) . 1.5.★生產印刷第一PASS時，出口請收內捲★ (RMK00595) | 訂單:2512DFD016/002 TOL 無 <生產備註> 事項 |  | 訂單 2512DFD016/002 修改記錄如下: 20251128 08:56:19 (21003) 退火碼: >> S1, 用途碼: >> COA020, 背面標示: >> C811, 訂單背面顏色(五碼): >> BW73X, 背面漆膜厚: >> 15, 背面漆塗漆型式幾塗幾烤: >> 2, 鉻酸鹽: >> Z, 訂單厚度: >> 0.35, 訂單重: >> 150, 重量容許率(下限): >> 10, 重量容許率(上限): >> 10, 訂單寬度: >> 914, 鍍製方式: >> BC, 鋼捲內徑: >> 508, 鋼捲下限重: >> 3, 鋼捲上限重: >> 5, 壓花條件碼: >> -, 表面花紋: >> R, 綠色識別碼: >> -, 印刷輥號: >> G34-C1300, 產品代碼: >> PPGL, 皮膜碼: >> -, 單位別: >> M, 油品種類: >> Z, 塗油量: >> Z, 包裝代碼: >> D2 , 保護膜碼: >> -, 客戶試片取樣數量: >> 0, 客戶試片取樣型式: >> -, 調質碼: >> S, 套筒碼: >> S , 規格: >> CGLCC-20, 製造標準: >> CNS, 表面處理劑種類: >> Z, 表面處理劑塗佈量: >> Z, 伸長率測試: >> N, 硬度測試碼: >> N, 抗拉強度測試: >> N, 降伏強度測試: >> N, 厚度變異: >> -1.6, 訂單正面顏色(五碼): >> NYS3X, 正面漆膜厚: >> NOM, 正面漆塗漆型式幾塗幾烤: >> 2, 修邊碼: >> Y, 重量碼: >> AW, 鋼捲捲向: >> I, 鍍層碼: >> AZ150, | H:厚度偏薄
PPGL | 2512DFD016/003 | 1. 警告！本用途只適用於高鍍層AZ250以上。有疑問請洽TDCC (OFP00433)-{.不符.} 2. 【提醒】確認本印刷訂單是否需特殊處理 (OFP00563)-{.不符.} 3. 避免客戶下單用途別與色碼不符 (用途碼:CHA020, 正面色碼:NYS3XS 不符)(OFP00029)-{.不符.} | 1. 部分大陸料含B元素超過CNS規範管制，故請原料CNS規範之訂單不要配大陸料 (OFP00684)-{.不符.} | 1. 警告！本用途只適用於高鍍層AZ250以上。有疑問請洽TDCC (OFP00433)-{.不符.} 2. 提醒！孵蛋訂單鍍鋅套桶要加 "S" (OFP00559)-{.不符.} 3. 【提醒】確認本印刷訂單是否需特殊處理 (OFP00563)-{.不符.} 4. 部分大陸料含B元素超過CNS規範管制，故請原料CNS規範之訂單不要配大陸料 (OFP00684)-{.不符.} | 訂單:2512DFD016/003 CPL <生產備註> 事項如下 . 除HGI/ HGL 訂單邊緣不噴油. 其餘皆側緣噴油 (RMK00285) | 訂單:2512DFD016/003 CR1 無 <生產備註> 事項 | 訂單:2512DFD016/003 CR2 無 <生產備註> 事項 | 訂單:2512DFD016/003 CG1 <生產備註> 事項如下 . 1.板形：依TSD鍍鋅板形規格要求。 (RMK00525) . 2.鍍鋅板面品質要求：鍍鋅表面不可有鋅痕,妊娠紋,壓痕,凹陷及刮痕等(同PCM產品之外觀要求)。 (RMK00525) . 3.出口請加鋼套桶(S)，收捲時請避免鋼套桶突出，以利後續熱處理製程作業。 (RMK00525) . 【特殊處理鋼捲】出口請加鋼套桶(S)，收捲時請避免鋼套桶突出，以利後續熱處理製程作業。 (RMK00601) | 訂單:2512DFD016/003 CG2 <生產備註> 事項如下 . 1.板形：依TSD鍍鋅板形規格要求。 (RMK00525) . 2.鍍鋅板面品質要求：鍍鋅表面不可有鋅痕,妊娠紋,壓痕,凹陷及刮痕等(同PCM產品之外觀要求)。 (RMK00525) . 3.出口請加鋼套桶(S)，收捲時請避免鋼套桶突出，以利後續熱處理製程作業。 (RMK00525) . 【特殊處理鋼捲】出口請加鋼套桶(S)，收捲時請避免鋼套桶突出，以利後續熱處理製程作業。 (RMK00601) | 訂單:2512DFD016/003 CC1 <生產備註> 事項如下 . 1.本單若塗裝背面漆一律改為REVERSE COATING 例外訂單如下敘述 (RMK00163) . 2.例外訂單為R字頭超低光澤與PVDF (＞25μ)，背面漆可改 NATURE COATING，但搭配底漆避免遮蓋性不佳 (RMK00163) . ★品檢注意！JIS&CNS 訂單必須每滿50噸一定要再做一次TEST (RMK00259) . 2015年發生過訴賠。請出口使用鋼套桶前請檢查焊接處，以免捲取後產生折痕 (RMK00381) . 1.第1Pass (RMK00525) . 1.1.線速85mpm，指定CC2生產, 前處理使用表調，只塗裝正面5μ，背面僅前處理不塗漆。 (RMK00525) . 1.2.正面底漆以R塗裝方式，不允許繩紋或塗佈不均..等塗裝缺陷。 (RMK00525) . 1.3.塗佈量請控制95~105%。 (RMK00525) . 1.4.第1Pass生產不用噴背標。★生產印刷第一PASS時，出口請收內捲★ (RMK00525) . 2.第2Pass (RMK00525) . 2.1.線速: 50mpm 印刷輥號: G34-C1300 (RMK00525) . 2.2.第2Pass生產，前處理不必塗裝。 (RMK00525) . 2.3.出口鋼捲請貼“禁止疊放”紅色標籤。收捲張力設定同rough matt。 (RMK00525) . 2.4.Base 2輥R塗裝，濾心50μ，稀釋Thinner為No.2B，粘度50±10”，PMT設定為232℃。 (RMK00525) . 2.5.Printer (Head 1 + Head 3) 2輥印刷砂岩石紋圖案 (NYT37S)。 (RMK00525) . 2.6.Printer 生產時需開熱風。 (RMK00525) . 2.7.Printer Head 4 塗裝KP 1E6172，PMT設定為232℃。 (RMK00525) . 2.8.1E6172 Clear有含骨材，塗裝黏度：先以原液塗裝視塗裝板面狀況作調整。 (RMK00525) . 2.9.Clear稀釋Thinner為No.2B，濾心125μ。 (RMK00525) . 1.第1Pass (RMK00595) . 1.1.線速85mpm，只塗裝正面5μ，背面僅前處理不塗漆。 (RMK00595) . 1.2.正面底漆以R塗裝方式，不允許繩紋或塗佈不均..等塗裝缺陷。 (RMK00595) . 1.3.塗佈量請控制95~105%。 (RMK00595) . 1.4.第1Pass生產不用噴背標。 (RMK00595) . 1.5.★生產印刷第一PASS時，出口請收內捲★ (RMK00595) | 訂單:2512DFD016/003 CC2 <生產備註> 事項如下 . 1.本單若塗裝背面漆一律改為REVERSE COATING 例外訂單如下敘述 (RMK00163) . 2.例外訂單為R字頭超低光澤與PVDF (＞25μ)，背面漆可改 NATURE COATING，但搭配底漆避免遮蓋性不佳 (RMK00163) . ★品檢注意！JIS&CNS 訂單必須每滿50噸一定要再做一次TEST (RMK00259) . 2015年發生過訴賠。請出口使用鋼套桶前請檢查焊接處，以免捲取後產生折痕 (RMK00381) . 1.第1Pass (RMK00525) . 1.1.線速85mpm，指定CC2生產, 前處理使用表調，只塗裝正面5μ，背面僅前處理不塗漆。 (RMK00525) . 1.2.正面底漆以R塗裝方式，不允許繩紋或塗佈不均..等塗裝缺陷。 (RMK00525) . 1.3.塗佈量請控制95~105%。 (RMK00525) . 1.4.第1Pass生產不用噴背標。★生產印刷第一PASS時，出口請收內捲★ (RMK00525) . 2.第2Pass (RMK00525) . 2.1.線速: 50mpm 印刷輥號: G34-C1300 (RMK00525) . 2.2.第2Pass生產，前處理不必塗裝。 (RMK00525) . 2.3.出口鋼捲請貼“禁止疊放”紅色標籤。收捲張力設定同rough matt。 (RMK00525) . 2.4.Base 2輥R塗裝，濾心50μ，稀釋Thinner為No.2B，粘度50±10”，PMT設定為232℃。 (RMK00525) . 2.5.Printer (Head 1 + Head 3) 2輥印刷砂岩石紋圖案 (NYT37S)。 (RMK00525) . 2.6.Printer 生產時需開熱風。 (RMK00525) . 2.7.Printer Head 4 塗裝KP 1E6172，PMT設定為232℃。 (RMK00525) . 2.8.1E6172 Clear有含骨材，塗裝黏度：先以原液塗裝視塗裝板面狀況作調整。 (RMK00525) . 2.9.Clear稀釋Thinner為No.2B，濾心125μ。 (RMK00525) . 1.第1Pass (RMK00595) . 1.1.線速85mpm，只塗裝正面5μ，背面僅前處理不塗漆。 (RMK00595) . 1.2.正面底漆以R塗裝方式，不允許繩紋或塗佈不均..等塗裝缺陷。 (RMK00595) . 1.3.塗佈量請控制95~105%。 (RMK00595) . 1.4.第1Pass生產不用噴背標。 (RMK00595) . 1.5.★生產印刷第一PASS時，出口請收內捲★ (RMK00595) | 訂單:2512DFD016/003 RCL 無 <生產備註> 事項 | 訂單:2512DFD016/003 CCPK 無 <生產備註> 事項 | 訂單:2512DFD016/003 CGQC <品檢備註> 事項如下 . 1.板形：依TSD鍍鋅板形規格要求。 (RMK00525) . 2.鍍鋅板面品質要求：鍍鋅表面不可有鋅痕,妊娠紋,壓痕,凹陷及刮痕等(同PCM產品之外觀要求)。 (RMK00525) . 3.出口請加鋼套桶(S)，收捲時請避免鋼套桶突出，以利後續熱處理製程作業。 (RMK00525) . 【特殊處理鋼捲】出口請加鋼套桶(S)，收捲時請避免鋼套桶突出，以利後續熱處理製程作業。 (RMK00601) | 訂單:2512DFD016/003 CCQC <品檢備註> 事項如下 . 1.本單若塗裝背面漆一律改為REVERSE COATING 例外訂單如下敘述 (RMK00163) . 2.例外訂單為R字頭超低光澤與PVDF (＞25μ)，背面漆可改 NATURE COATING，但搭配底漆避免遮蓋性不佳 (RMK00163) . ★品檢注意！JIS&CNS 訂單必須每滿50噸一定要再做一次TEST (RMK00259) . 1.第1Pass (RMK00525) . 1.1.線速85mpm，指定CC2生產, 前處理使用表調，只塗裝正面5μ，背面僅前處理不塗漆。 (RMK00525) . 1.2.正面底漆以R塗裝方式，不允許繩紋或塗佈不均..等塗裝缺陷。 (RMK00525) . 1.3.塗佈量請控制95~105%。 (RMK00525) . 1.4.第1Pass生產不用噴背標。★生產印刷第一PASS時，出口請收內捲★ (RMK00525) . 2.第2Pass (RMK00525) . 2.1.線速: 50mpm 印刷輥號: G34-C1300 (RMK00525) . 2.2.第2Pass生產，前處理不必塗裝。 (RMK00525) . 2.3.出口鋼捲請貼“禁止疊放”紅色標籤。收捲張力設定同rough matt。 (RMK00525) . 2.4.Base 2輥R塗裝，濾心50μ，稀釋Thinner為No.2B，粘度50±10”，PMT設定為232℃。 (RMK00525) . 2.5.Printer (Head 1 + Head 3) 2輥印刷砂岩石紋圖案 (NYT37S)。 (RMK00525) . 2.6.Printer 生產時需開熱風。 (RMK00525) . 2.7.Printer Head 4 塗裝KP 1E6172，PMT設定為232℃。 (RMK00525) . 2.8.1E6172 Clear有含骨材，塗裝黏度：先以原液塗裝視塗裝板面狀況作調整。 (RMK00525) . 2.9.Clear稀釋Thinner為No.2B，濾心125μ。 (RMK00525) . 1.第1Pass (RMK00595) . 1.1.線速85mpm，只塗裝正面5μ，背面僅前處理不塗漆。 (RMK00595) . 1.2.正面底漆以R塗裝方式，不允許繩紋或塗佈不均..等塗裝缺陷。 (RMK00595) . 1.3.塗佈量請控制95~105%。 (RMK00595) . 1.4.第1Pass生產不用噴背標。 (RMK00595) . 1.5.★生產印刷第一PASS時，出口請收內捲★ (RMK00595) | 訂單:2512DFD016/003 TOL 無 <生產備註> 事項 |  | 訂單 2512DFD016/003 修改記錄如下: 20251128 08:56:23 (21003) 退火碼: >> S1, 用途碼: >> CHA020, 背面標示: >> C811, 訂單背面顏色(五碼): >> BW73X, 背面漆膜厚: >> 15, 背面漆塗漆型式幾塗幾烤: >> 2, 鉻酸鹽: >> Z, 訂單厚度: >> 0.326, 訂單重: >> 60, 重量容許率(下限): >> 10, 重量容許率(上限): >> 10, 訂單寬度: >> 1010, 鍍製方式: >> BC, 鋼捲內徑: >> 508, 鋼捲下限重: >> 3, 鋼捲上限重: >> 5, 壓花條件碼: >> -, 表面花紋: >> R, 綠色識別碼: >> -, 印刷輥號: >> G34-C1300, 產品代碼: >> PPGL, 皮膜碼: >> -, 單位別: >> M, 油品種類: >> Z, 塗油量: >> Z, 包裝代碼: >> D2 , 保護膜碼: >> -, 客戶試片取樣數量: >> 0, 客戶試片取樣型式: >> -, 調質碼: >> S, 套筒碼: >> S , 規格: >> CGLCC-20, 製造標準: >> CNS, 表面處理劑種類: >> Z, 表面處理劑塗佈量: >> Z, 伸長率測試: >> Y, 硬度測試碼: >> Y, 抗拉強度測試: >> Y, 降伏強度測試: >> Y, 厚度變異: >> 0, 訂單正面顏色(五碼): >> NYS3X, 正面漆膜厚: >> NOM, 正面漆塗漆型式幾塗幾烤: >> 2, 修邊碼: >> Y, 重量碼: >> AW, 鋼捲捲向: >> I, 鍍層碼: >> AZ150, | *:
PPGL | 2512DFD016/004 | 1. 警告！本用途只適用於高鍍層AZ250以上。有疑問請洽TDCC (OFP00433)-{.不符.} 2. 【提醒】確認本印刷訂單是否需特殊處理 (OFP00562)-{.不符.} 3. 【提醒】確認本印刷訂單是否需特殊處理 (OFP00563)-{.不符.} 4. 避免客戶下單用途別與色碼不符 (用途碼:CHA020, 正面色碼:NYS3XS 不符)(OFP00029)-{.不符.} | 1. 部分大陸料含B元素超過CNS規範管制，故請原料CNS規範之訂單不要配大陸料 (OFP00684)-{.不符.} | 1. 警告！本用途只適用於高鍍層AZ250以上。有疑問請洽TDCC (OFP00433)-{.不符.} 2. 提醒！孵蛋訂單鍍鋅套桶要加 "S" (OFP00559)-{.不符.} 3. 【提醒】確認本印刷訂單是否需特殊處理 (OFP00562)-{.不符.} 4. 【提醒】確認本印刷訂單是否需特殊處理 (OFP00563)-{.不符.} 5. 部分大陸料含B元素超過CNS規範管制，故請原料CNS規範之訂單不要配大陸料 (OFP00684)-{.不符.} | 訂單:2512DFD016/004 CPL <生產備註> 事項如下 . 除HGI/ HGL 訂單邊緣不噴油. 其餘皆側緣噴油 (RMK00285) | 訂單:2512DFD016/004 CR1 無 <生產備註> 事項 | 訂單:2512DFD016/004 CR2 無 <生產備註> 事項 | 訂單:2512DFD016/004 CG1 <生產備註> 事項如下 . 1.板形：依TSD鍍鋅板形規格要求。 (RMK00525) . 2.鍍鋅板面品質要求：鍍鋅表面不可有鋅痕,妊娠紋,壓痕,凹陷及刮痕等(同PCM產品之外觀要求)。 (RMK00525) . 3.出口請加鋼套桶(S)，收捲時請避免鋼套桶突出，以利後續熱處理製程作業。 (RMK00525) . 【特殊處理鋼捲】出口請加鋼套桶(S)，收捲時請避免鋼套桶突出，以利後續熱處理製程作業。 (RMK00601) | 訂單:2512DFD016/004 CG2 <生產備註> 事項如下 . 1.板形：依TSD鍍鋅板形規格要求。 (RMK00525) . 2.鍍鋅板面品質要求：鍍鋅表面不可有鋅痕,妊娠紋,壓痕,凹陷及刮痕等(同PCM產品之外觀要求)。 (RMK00525) . 3.出口請加鋼套桶(S)，收捲時請避免鋼套桶突出，以利後續熱處理製程作業。 (RMK00525) . 【特殊處理鋼捲】出口請加鋼套桶(S)，收捲時請避免鋼套桶突出，以利後續熱處理製程作業。 (RMK00601) | 訂單:2512DFD016/004 CC1 <生產備註> 事項如下 . 1.本單若塗裝背面漆一律改為REVERSE COATING 例外訂單如下敘述 (RMK00163) . 2.例外訂單為R字頭超低光澤與PVDF (＞25μ)，背面漆可改 NATURE COATING，但搭配底漆避免遮蓋性不佳 (RMK00163) . ★品檢注意！JIS&CNS 訂單必須每滿50噸一定要再做一次TEST (RMK00259) . 2015年發生過訴賠。請出口使用鋼套桶前請檢查焊接處，以免捲取後產生折痕 (RMK00381) . 1.第1Pass (RMK00525) . 1.1.線速85mpm，指定CC2生產, 前處理使用表調，只塗裝正面5μ，背面僅前處理不塗漆。 (RMK00525) . 1.2.正面底漆以R塗裝方式，不允許繩紋或塗佈不均..等塗裝缺陷。 (RMK00525) . 1.3.塗佈量請控制95~105%。 (RMK00525) . 1.4.第1Pass生產不用噴背標。★生產印刷第一PASS時，出口請收內捲★ (RMK00525) . 2.第2Pass (RMK00525) . 2.1.線速: 50mpm 印刷輥號: G34-C1300 (RMK00525) . 2.2.第2Pass生產，前處理不必塗裝。 (RMK00525) . 2.3.出口鋼捲請貼“禁止疊放”紅色標籤。收捲張力設定同rough matt。 (RMK00525) . 2.4.Base 2輥R塗裝，濾心50μ，稀釋Thinner為No.2B，粘度50±10”，PMT設定為232℃。 (RMK00525) . 2.5.Printer (Head 1 + Head 3) 2輥印刷砂岩石紋圖案 (NYT37S)。 (RMK00525) . 2.6.Printer 生產時需開熱風。 (RMK00525) . 2.7.Printer Head 4 塗裝KP 1E6172，PMT設定為232℃。 (RMK00525) . 2.8.1E6172 Clear有含骨材，塗裝黏度：先以原液塗裝視塗裝板面狀況作調整。 (RMK00525) . 2.9.Clear稀釋Thinner為No.2B，濾心125μ。 (RMK00525) . 1.第1Pass (RMK00595) . 1.1.線速85mpm，只塗裝正面5μ，背面僅前處理不塗漆。 (RMK00595) . 1.2.正面底漆以R塗裝方式，不允許繩紋或塗佈不均..等塗裝缺陷。 (RMK00595) . 1.3.塗佈量請控制95~105%。 (RMK00595) . 1.4.第1Pass生產不用噴背標。 (RMK00595) . 1.5.★生產印刷第一PASS時，出口請收內捲★ (RMK00595) | 訂單:2512DFD016/004 CC2 <生產備註> 事項如下 . 1.本單若塗裝背面漆一律改為REVERSE COATING 例外訂單如下敘述 (RMK00163) . 2.例外訂單為R字頭超低光澤與PVDF (＞25μ)，背面漆可改 NATURE COATING，但搭配底漆避免遮蓋性不佳 (RMK00163) . ★品檢注意！JIS&CNS 訂單必須每滿50噸一定要再做一次TEST (RMK00259) . 2015年發生過訴賠。請出口使用鋼套桶前請檢查焊接處，以免捲取後產生折痕 (RMK00381) . 1.第1Pass (RMK00525) . 1.1.線速85mpm，指定CC2生產, 前處理使用表調，只塗裝正面5μ，背面僅前處理不塗漆。 (RMK00525) . 1.2.正面底漆以R塗裝方式，不允許繩紋或塗佈不均..等塗裝缺陷。 (RMK00525) . 1.3.塗佈量請控制95~105%。 (RMK00525) . 1.4.第1Pass生產不用噴背標。★生產印刷第一PASS時，出口請收內捲★ (RMK00525) . 2.第2Pass (RMK00525) . 2.1.線速: 50mpm 印刷輥號: G34-C1300 (RMK00525) . 2.2.第2Pass生產，前處理不必塗裝。 (RMK00525) . 2.3.出口鋼捲請貼“禁止疊放”紅色標籤。收捲張力設定同rough matt。 (RMK00525) . 2.4.Base 2輥R塗裝，濾心50μ，稀釋Thinner為No.2B，粘度50±10”，PMT設定為232℃。 (RMK00525) . 2.5.Printer (Head 1 + Head 3) 2輥印刷砂岩石紋圖案 (NYT37S)。 (RMK00525) . 2.6.Printer 生產時需開熱風。 (RMK00525) . 2.7.Printer Head 4 塗裝KP 1E6172，PMT設定為232℃。 (RMK00525) . 2.8.1E6172 Clear有含骨材，塗裝黏度：先以原液塗裝視塗裝板面狀況作調整。 (RMK00525) . 2.9.Clear稀釋Thinner為No.2B，濾心125μ。 (RMK00525) . 1.第1Pass (RMK00595) . 1.1.線速85mpm，只塗裝正面5μ，背面僅前處理不塗漆。 (RMK00595) . 1.2.正面底漆以R塗裝方式，不允許繩紋或塗佈不均..等塗裝缺陷。 (RMK00595) . 1.3.塗佈量請控制95~105%。 (RMK00595) . 1.4.第1Pass生產不用噴背標。 (RMK00595) . 1.5.★生產印刷第一PASS時，出口請收內捲★ (RMK00595) | 訂單:2512DFD016/004 RCL 無 <生產備註> 事項 | 訂單:2512DFD016/004 CCPK 無 <生產備註> 事項 | 訂單:2512DFD016/004 CGQC <品檢備註> 事項如下 . 1.板形：依TSD鍍鋅板形規格要求。 (RMK00525) . 2.鍍鋅板面品質要求：鍍鋅表面不可有鋅痕,妊娠紋,壓痕,凹陷及刮痕等(同PCM產品之外觀要求)。 (RMK00525) . 3.出口請加鋼套桶(S)，收捲時請避免鋼套桶突出，以利後續熱處理製程作業。 (RMK00525) . 【特殊處理鋼捲】出口請加鋼套桶(S)，收捲時請避免鋼套桶突出，以利後續熱處理製程作業。 (RMK00601) | 訂單:2512DFD016/004 CCQC <品檢備註> 事項如下 . 1.本單若塗裝背面漆一律改為REVERSE COATING 例外訂單如下敘述 (RMK00163) . 2.例外訂單為R字頭超低光澤與PVDF (＞25μ)，背面漆可改 NATURE COATING，但搭配底漆避免遮蓋性不佳 (RMK00163) . ★品檢注意！JIS&CNS 訂單必須每滿50噸一定要再做一次TEST (RMK00259) . 1.第1Pass (RMK00525) . 1.1.線速85mpm，指定CC2生產, 前處理使用表調，只塗裝正面5μ，背面僅前處理不塗漆。 (RMK00525) . 1.2.正面底漆以R塗裝方式，不允許繩紋或塗佈不均..等塗裝缺陷。 (RMK00525) . 1.3.塗佈量請控制95~105%。 (RMK00525) . 1.4.第1Pass生產不用噴背標。★生產印刷第一PASS時，出口請收內捲★ (RMK00525) . 2.第2Pass (RMK00525) . 2.1.線速: 50mpm 印刷輥號: G34-C1300 (RMK00525) . 2.2.第2Pass生產，前處理不必塗裝。 (RMK00525) . 2.3.出口鋼捲請貼“禁止疊放”紅色標籤。收捲張力設定同rough matt。 (RMK00525) . 2.4.Base 2輥R塗裝，濾心50μ，稀釋Thinner為No.2B，粘度50±10”，PMT設定為232℃。 (RMK00525) . 2.5.Printer (Head 1 + Head 3) 2輥印刷砂岩石紋圖案 (NYT37S)。 (RMK00525) . 2.6.Printer 生產時需開熱風。 (RMK00525) . 2.7.Printer Head 4 塗裝KP 1E6172，PMT設定為232℃。 (RMK00525) . 2.8.1E6172 Clear有含骨材，塗裝黏度：先以原液塗裝視塗裝板面狀況作調整。 (RMK00525) . 2.9.Clear稀釋Thinner為No.2B，濾心125μ。 (RMK00525) . 1.第1Pass (RMK00595) . 1.1.線速85mpm，只塗裝正面5μ，背面僅前處理不塗漆。 (RMK00595) . 1.2.正面底漆以R塗裝方式，不允許繩紋或塗佈不均..等塗裝缺陷。 (RMK00595) . 1.3.塗佈量請控制95~105%。 (RMK00595) . 1.4.第1Pass生產不用噴背標。 (RMK00595) . 1.5.★生產印刷第一PASS時，出口請收內捲★ (RMK00595) | 訂單:2512DFD016/004 TOL 無 <生產備註> 事項 |  | 訂單 2512DFD016/004 修改記錄如下: 20251128 08:56:27 (21003) 退火碼: >> S1, 用途碼: >> CHA020, 背面標示: >> C811, 訂單背面顏色(五碼): >> BW73X, 背面漆膜厚: >> 15, 背面漆塗漆型式幾塗幾烤: >> 2, 鉻酸鹽: >> Z, 訂單厚度: >> 0.3, 訂單重: >> 40, 重量容許率(下限): >> 10, 重量容許率(上限): >> 10, 訂單寬度: >> 1010, 鍍製方式: >> BC, 鋼捲內徑: >> 508, 鋼捲下限重: >> 3, 鋼捲上限重: >> 5, 壓花條件碼: >> -, 表面花紋: >> R, 綠色識別碼: >> -, 印刷輥號: >> G34-C1300, 產品代碼: >> PPGL, 皮膜碼: >> -, 單位別: >> M, 油品種類: >> Z, 塗油量: >> Z, 包裝代碼: >> D2 , 保護膜碼: >> -, 客戶試片取樣數量: >> 0, 客戶試片取樣型式: >> -, 調質碼: >> S, 套筒碼: >> S , 規格: >> CGLCC-20, 製造標準: >> CNS, 表面處理劑種類: >> Z, 表面處理劑塗佈量: >> Z, 伸長率測試: >> Y, 硬度測試碼: >> Y, 抗拉強度測試: >> Y, 降伏強度測試: >> Y, 訂單正面顏色(五碼): >> NYS3X, 正面漆膜厚: >> NOM, 正面漆塗漆型式幾塗幾烤: >> 2, 修邊碼: >> Y, 重量碼: >> AW, 鋼捲捲向: >> I, 鍍層碼: >> AZ150, | *:
PPGL | 2512DFD017/001 |  | 1. 部分大陸料含B元素超過CNS規範管制，故請原料CNS規範之訂單不要配大陸料 (OFP00684)-{.不符.} | 1. 訂單若有厚度變異，冷軋厚度公差比照烤漆計算公式 , 但最小為 1/2 公差做設定 (OFP00254)-{.不符.} 2. "偏薄要求訂單" 鍍後厚度減 鍍後厚度下限需大於 0.02 MM,以免發生厚度不足狀況 (OFP00369)-{.不符.} 3. 部分大陸料含B元素超過CNS規範管制，故請原料CNS規範之訂單不要配大陸料 (OFP00684)-{.不符.} | 訂單:2512DFD017/001 CPL <生產備註> 事項如下 . 除HGI/ HGL 訂單邊緣不噴油. 其餘皆側緣噴油 (RMK00285) | 訂單:2512DFD017/001 CR1 <生產備註> 事項如下 . 完軋寬度超出管制值上限≦2mm時,冷軋繼續生產並填寫品質異常通報單給鍍鋅線,以便調整張力與板溫 (RMK00278) | 訂單:2512DFD017/001 CR2 <生產備註> 事項如下 . 完軋寬度超出管制值上限≦2mm時,冷軋繼續生產並填寫品質異常通報單給鍍鋅線,以便調整張力與板溫 (RMK00278) | 訂單:2512DFD017/001 CG1 <生產備註> 事項如下 . 平板類,鍍鋅生產時SKIN PASS & T/L 請依據鍍鋅標準規定生產 (RMK00100) . 鍍鋅表面不可有鋅痕、壓痕、凹陷、及刮傷 、應變痕等。 (RMK00100) . 出口鋼捲盤捲後目視不允許有鼓起. (RMK00100) | 訂單:2512DFD017/001 CG2 <生產備註> 事項如下 . 平板類,鍍鋅生產時SKIN PASS & T/L 請依據鍍鋅標準規定生產 (RMK00100) . 鍍鋅表面不可有鋅痕、壓痕、凹陷、及刮傷 、應變痕等。 (RMK00100) . 出口鋼捲盤捲後目視不允許有鼓起. (RMK00100) | 訂單:2512DFD017/001 CC1 <生產備註> 事項如下 . 1.本單若塗裝背面漆一律改為REVERSE COATING 例外訂單如下敘述 (RMK00163) . 2.例外訂單為R字頭超低光澤與PVDF (＞25μ)，背面漆可改 NATURE COATING，但搭配底漆避免遮蓋性不佳 (RMK00163) . ★品檢注意！JIS&CNS 訂單必須每滿50噸一定要再做一次TEST (RMK00259) | 訂單:2512DFD017/001 CC2 <生產備註> 事項如下 . 1.本單若塗裝背面漆一律改為REVERSE COATING 例外訂單如下敘述 (RMK00163) . 2.例外訂單為R字頭超低光澤與PVDF (＞25μ)，背面漆可改 NATURE COATING，但搭配底漆避免遮蓋性不佳 (RMK00163) . ★品檢注意！JIS&CNS 訂單必須每滿50噸一定要再做一次TEST (RMK00259) | 訂單:2512DFD017/001 RCL 無 <生產備註> 事項 | 訂單:2512DFD017/001 CCPK 無 <生產備註> 事項 | 訂單:2512DFD017/001 CGQC 無 <品檢備註> 事項 | 訂單:2512DFD017/001 CCQC <品檢備註> 事項如下 . 1.本單若塗裝背面漆一律改為REVERSE COATING 例外訂單如下敘述 (RMK00163) . 2.例外訂單為R字頭超低光澤與PVDF (＞25μ)，背面漆可改 NATURE COATING，但搭配底漆避免遮蓋性不佳 (RMK00163) . ★品檢注意！JIS&CNS 訂單必須每滿50噸一定要再做一次TEST (RMK00259) | 訂單:2512DFD017/001 TOL 無 <生產備註> 事項 |  | 訂單 2512DFD017/001 修改記錄如下: 20251128 16:50:12 (24025) 退火碼: >> S1, 用途碼: >> CIA008, 背面標示: >> C814, 訂單背面顏色(五碼): >> BW73Y, 背面漆膜厚: >> 12.5, 背面漆塗漆型式幾塗幾烤: >> 2, 鉻酸鹽: >> Z, 訂單厚度: >> 0.52, 訂單重: >> 47, 重量容許率(下限): >> 10, 重量容許率(上限): >> 10, 訂單寬度: >> 914, 鍍製方式: >> AC, 鋼捲內徑: >> 508, 鋼捲下限重: >> 3, 鋼捲上限重: >> 5, 壓花條件碼: >> -, 表面花紋: >> R, 綠色識別碼: >> -, 印刷輥號: >> -, 產品代碼: >> PPGL, 皮膜碼: >> -, 單位別: >> M, 油品種類: >> Z, 塗油量: >> Z, 包裝代碼: >> D2 , 保護膜碼: >> -, 客戶試片取樣型式: >> -, 調質碼: >> S, 套筒碼: >> R , 規格: >> CGLC400-20, 製造標準: >> CNS, 表面處理劑種類: >> Z, 表面處理劑塗佈量: >> Z, 伸長率測試: >> N, 硬度測試碼: >> N, 抗拉強度測試: >> N, 降伏強度測試: >> N, 厚度變異: >> -1.4, 訂單正面顏色(五碼): >> SY356, 正面漆膜厚: >> 25, 正面漆塗漆型式幾塗幾烤: >> 2, 修邊碼: >> Y, 重量碼: >> AW, 鋼捲捲向: >> I, 鍍層碼: >> AZ150, | H:厚度偏薄
PPGL | 2512DFD018/001 | 1. 因鋼套桶因縫接處容易對鋼捲產生轉印，所以請確認客戶是否知悉轉印風險 (OFP00256)-{.不符.} | 1. 部分大陸料含B元素超過CNS規範管制，故請原料CNS規範之訂單不要配大陸料 (OFP00684)-{.不符.} | 1. 訂單若有厚度變異，冷軋厚度公差比照烤漆計算公式 , 但最小為 1/2 公差做設定 (OFP00254)-{.不符.} 2. 因鋼套桶因縫接處容易對鋼捲產生轉印，所以請確認客戶是否知悉轉印風險 (OFP00256)-{.不符.} 3. "偏薄要求訂單" 鍍後厚度減 鍍後厚度下限需大於 0.02 MM,以免發生厚度不足狀況 (OFP00369)-{.不符.} 4. 部分大陸料含B元素超過CNS規範管制，故請原料CNS規範之訂單不要配大陸料 (OFP00684)-{.不符.} | 訂單:2512DFD018/001 CPL <生產備註> 事項如下 . 除HGI/ HGL 訂單邊緣不噴油. 其餘皆側緣噴油 (RMK00285) | 訂單:2512DFD018/001 CR1 無 <生產備註> 事項 | 訂單:2512DFD018/001 CR2 無 <生產備註> 事項 | 訂單:2512DFD018/001 CG1 <生產備註> 事項如下 . 瓦形屋頂用 注意鍍層控制範圍：min=標準值，Max=標準值+30 (RMK00103) . 因成形性需求故鍍層量有上限管制，排程變換前後一顆分切請U3暫留，待產線確認鍍層量後再行處置。 (RMK00103) | 訂單:2512DFD018/001 CG2 <生產備註> 事項如下 . 瓦形屋頂用 注意鍍層控制範圍：min=標準值，Max=標準值+30 (RMK00103) . 因成形性需求故鍍層量有上限管制，排程變換前後一顆分切請U3暫留，待產線確認鍍層量後再行處置。 (RMK00103) | 訂單:2512DFD018/001 CC1 <生產備註> 事項如下 . 超低光澤產品,色差計塗佈量依據5+20U為基準。RYF89 以5+22U為基準。 (RMK00103) . 請出口人員貼上"請勿堆疊"紅色標簽. (RMK00103) . R字頭色碼因色差對膜厚極其敏感，MASS目標102%~115%之間. (RMK00103) . R字頭色碼塗佈量須在20U以上,不然會有白色點狀(繩紋),已被客戶訴賠. (RMK00103) . 捲起單位張力請加大至 5.5（有另行備註要求張力設定時，依另行備註需求設定）） (RMK00103) . 1.本單若塗裝背面漆一律改為REVERSE COATING 例外訂單如下敘述 (RMK00163) . 2.例外訂單為R字頭超低光澤與PVDF (＞25μ)，背面漆可改 NATURE COATING，但搭配底漆避免遮蓋性不佳 (RMK00163) . ★品檢注意！JIS&CNS 訂單必須每滿50噸一定要再做一次TEST (RMK00259) . 1.此為NEO塗料,色差計請用有"(20150105)"的標準樣檔名確認色差值,找不到檔案時請通知TED工程師，分機#321 (RMK00343) . 2.色差放行標準為ΔL、Δa、Δb≦±0.6,光澤放行標準放寬到7以下放行,目視色差不管制 (RMK00343) . 2015年發生過訴賠。請出口使用鋼套桶前請檢查焊接處，以免捲取後產生折痕 (RMK00381) | 訂單:2512DFD018/001 CC2 <生產備註> 事項如下 . 超低光澤產品,色差計塗佈量依據5+20U為基準。RYF89 以5+22U為基準。 (RMK00103) . 請出口人員貼上"請勿堆疊"紅色標簽. (RMK00103) . R字頭色碼因色差對膜厚極其敏感，MASS目標102%~115%之間. (RMK00103) . R字頭色碼塗佈量須在20U以上,不然會有白色點狀(繩紋),已被客戶訴賠. (RMK00103) . 1.本單若塗裝背面漆一律改為REVERSE COATING 例外訂單如下敘述 (RMK00163) . 2.例外訂單為R字頭超低光澤與PVDF (＞25μ)，背面漆可改 NATURE COATING，但搭配底漆避免遮蓋性不佳 (RMK00163) . ★品檢注意！JIS&CNS 訂單必須每滿50噸一定要再做一次TEST (RMK00259) . 1.此為NEO塗料,色差計請用有"(20150105)"的標準樣檔名確認色差值,找不到檔案時請通知TED工程師，分機#321 (RMK00343) . 2.色差放行標準為ΔL、Δa、Δb≦±0.6,光澤放行標準放寬到7以下放行,目視色差不管制 (RMK00343) . 2015年發生過訴賠。請出口使用鋼套桶前請檢查焊接處，以免捲取後產生折痕 (RMK00381) | 訂單:2512DFD018/001 RCL 無 <生產備註> 事項 | 訂單:2512DFD018/001 CCPK 無 <生產備註> 事項 | 訂單:2512DFD018/001 CGQC <品檢備註> 事項如下 . 瓦形屋頂用 注意鍍層控制範圍：min=標準值，Max=標準值+30 (RMK00103) | 訂單:2512DFD018/001 CCQC <品檢備註> 事項如下 . 超低光澤產品,色差計塗佈量依據5+20U為基準。RYF89 以5+22U為基準。 (RMK00103) . R字頭色碼因色差對膜厚極其敏感，MASS目標102%~115%之間. (RMK00103) . 1.本單若塗裝背面漆一律改為REVERSE COATING 例外訂單如下敘述 (RMK00163) . 2.例外訂單為R字頭超低光澤與PVDF (＞25μ)，背面漆可改 NATURE COATING，但搭配底漆避免遮蓋性不佳 (RMK00163) . ★品檢注意！JIS&CNS 訂單必須每滿50噸一定要再做一次TEST (RMK00259) . 1.此為NEO塗料,色差計請用有"(20150105)"的標準樣檔名確認色差值,找不到檔案時請通知TED工程師，分機#321 (RMK00343) . 2.色差放行標準為ΔL、Δa、Δb≦±0.6,光澤放行標準放寬到7以下放行,目視色差不管制 (RMK00343) | 訂單:2512DFD018/001 TOL 無 <生產備註> 事項 |  | 訂單 2512DFD018/001 修改記錄如下: 20251201 11:02:05 (24025) 退火碼: >> S1, 用途碼: >> COA012, 背面標示: >> C844, 訂單背面顏色(五碼): >> BW73N, 背面漆膜厚: >> NOM, 背面漆塗漆型式幾塗幾烤: >> 2, 鉻酸鹽: >> Z, 訂單厚度: >> 0.42, 訂單重: >> 30, 重量容許率(下限): >> 10, 重量容許率(上限): >> 10, 訂單寬度: >> 914, 鍍製方式: >> AC, 鋼捲內徑: >> 508, 鋼捲下限重: >> 3, 鋼捲上限重: >> 5, 壓花條件碼: >> -, 表面花紋: >> R, 綠色識別碼: >> -, 印刷輥號: >> -, 產品代碼: >> PPGL, 皮膜碼: >> -, 單位別: >> M, 油品種類: >> Z, 塗油量: >> Z, 包裝代碼: >> D2 , 保護膜碼: >> -, 客戶試片取樣型式: >> -, 調質碼: >> S, 套筒碼: >> S , 規格: >> CGLCC-20, 製造標準: >> CNS, 表面處理劑種類: >> Z, 表面處理劑塗佈量: >> Z, 伸長率測試: >> N, 硬度測試碼: >> N, 抗拉強度測試: >> N, 降伏強度測試: >> N, 厚度變異: >> -1.2, 訂單正面顏色(五碼): >> RYB89, 正面漆膜厚: >> 25, 正面漆塗漆型式幾塗幾烤: >> 2, 修邊碼: >> Y, 重量碼: >> AW, 鋼捲捲向: >> I, 鍍層碼: >> AZ150, | H:厚度偏薄
PPGL | 2512DFD018/002 | 1. 因鋼套桶因縫接處容易對鋼捲產生轉印，所以請確認客戶是否知悉轉印風險 (OFP00256)-{.不符.} | 1. 部分大陸料含B元素超過CNS規範管制，故請原料CNS規範之訂單不要配大陸料 (OFP00684)-{.不符.} | 1. 訂單若有厚度變異，冷軋厚度公差比照烤漆計算公式 , 但最小為 1/2 公差做設定 (OFP00254)-{.不符.} 2. 因鋼套桶因縫接處容易對鋼捲產生轉印，所以請確認客戶是否知悉轉印風險 (OFP00256)-{.不符.} 3. "偏薄要求訂單" 鍍後厚度減 鍍後厚度下限需大於 0.02 MM,以免發生厚度不足狀況 (OFP00369)-{.不符.} 4. 部分大陸料含B元素超過CNS規範管制，故請原料CNS規範之訂單不要配大陸料 (OFP00684)-{.不符.} | 訂單:2512DFD018/002 CPL <生產備註> 事項如下 . 除HGI/ HGL 訂單邊緣不噴油. 其餘皆側緣噴油 (RMK00285) | 訂單:2512DFD018/002 CR1 無 <生產備註> 事項 | 訂單:2512DFD018/002 CR2 無 <生產備註> 事項 | 訂單:2512DFD018/002 CG1 <生產備註> 事項如下 . 瓦形屋頂用 注意鍍層控制範圍：min=標準值，Max=標準值+30 (RMK00103) . 因成形性需求故鍍層量有上限管制，排程變換前後一顆分切請U3暫留，待產線確認鍍層量後再行處置。 (RMK00103) | 訂單:2512DFD018/002 CG2 <生產備註> 事項如下 . 瓦形屋頂用 注意鍍層控制範圍：min=標準值，Max=標準值+30 (RMK00103) . 因成形性需求故鍍層量有上限管制，排程變換前後一顆分切請U3暫留，待產線確認鍍層量後再行處置。 (RMK00103) | 訂單:2512DFD018/002 CC1 <生產備註> 事項如下 . 超低光澤產品,色差計塗佈量依據5+20U為基準。RYF89 以5+22U為基準。 (RMK00103) . 請出口人員貼上"請勿堆疊"紅色標簽. (RMK00103) . R字頭色碼因色差對膜厚極其敏感，MASS目標102%~115%之間. (RMK00103) . R字頭色碼塗佈量須在20U以上,不然會有白色點狀(繩紋),已被客戶訴賠. (RMK00103) . 捲起單位張力請加大至 5.5（有另行備註要求張力設定時，依另行備註需求設定）） (RMK00103) . 1.本單若塗裝背面漆一律改為REVERSE COATING 例外訂單如下敘述 (RMK00163) . 2.例外訂單為R字頭超低光澤與PVDF (＞25μ)，背面漆可改 NATURE COATING，但搭配底漆避免遮蓋性不佳 (RMK00163) . ★品檢注意！JIS&CNS 訂單必須每滿50噸一定要再做一次TEST (RMK00259) . 1.此為NEO塗料,色差計請用有"(20150105)"的標準樣檔名確認色差值,找不到檔案時請通知TED工程師，分機#321 (RMK00343) . 2.色差放行標準為ΔL、Δa、Δb≦±0.6,光澤放行標準放寬到7以下放行,目視色差不管制 (RMK00343) . CC1:本單厚度≧0.52mm，經測試結果標準PMT請以225℃為標準去計算爐溫 (RMK00379) . 2015年發生過訴賠。請出口使用鋼套桶前請檢查焊接處，以免捲取後產生折痕 (RMK00381) | 訂單:2512DFD018/002 CC2 <生產備註> 事項如下 . 超低光澤產品,色差計塗佈量依據5+20U為基準。RYF89 以5+22U為基準。 (RMK00103) . 請出口人員貼上"請勿堆疊"紅色標簽. (RMK00103) . R字頭色碼因色差對膜厚極其敏感，MASS目標102%~115%之間. (RMK00103) . R字頭色碼塗佈量須在20U以上,不然會有白色點狀(繩紋),已被客戶訴賠. (RMK00103) . 1.本單若塗裝背面漆一律改為REVERSE COATING 例外訂單如下敘述 (RMK00163) . 2.例外訂單為R字頭超低光澤與PVDF (＞25μ)，背面漆可改 NATURE COATING，但搭配底漆避免遮蓋性不佳 (RMK00163) . ★品檢注意！JIS&CNS 訂單必須每滿50噸一定要再做一次TEST (RMK00259) . 1.此為NEO塗料,色差計請用有"(20150105)"的標準樣檔名確認色差值,找不到檔案時請通知TED工程師，分機#321 (RMK00343) . 2.色差放行標準為ΔL、Δa、Δb≦±0.6,光澤放行標準放寬到7以下放行,目視色差不管制 (RMK00343) . CC1:本單厚度≧0.52mm，經測試結果標準PMT請以225℃為標準去計算爐溫 (RMK00379) . 2015年發生過訴賠。請出口使用鋼套桶前請檢查焊接處，以免捲取後產生折痕 (RMK00381) | 訂單:2512DFD018/002 RCL 無 <生產備註> 事項 | 訂單:2512DFD018/002 CCPK 無 <生產備註> 事項 | 訂單:2512DFD018/002 CGQC <品檢備註> 事項如下 . 瓦形屋頂用 注意鍍層控制範圍：min=標準值，Max=標準值+30 (RMK00103) | 訂單:2512DFD018/002 CCQC <品檢備註> 事項如下 . 超低光澤產品,色差計塗佈量依據5+20U為基準。RYF89 以5+22U為基準。 (RMK00103) . R字頭色碼因色差對膜厚極其敏感，MASS目標102%~115%之間. (RMK00103) . 1.本單若塗裝背面漆一律改為REVERSE COATING 例外訂單如下敘述 (RMK00163) . 2.例外訂單為R字頭超低光澤與PVDF (＞25μ)，背面漆可改 NATURE COATING，但搭配底漆避免遮蓋性不佳 (RMK00163) . ★品檢注意！JIS&CNS 訂單必須每滿50噸一定要再做一次TEST (RMK00259) . 1.此為NEO塗料,色差計請用有"(20150105)"的標準樣檔名確認色差值,找不到檔案時請通知TED工程師，分機#321 (RMK00343) . 2.色差放行標準為ΔL、Δa、Δb≦±0.6,光澤放行標準放寬到7以下放行,目視色差不管制 (RMK00343) | 訂單:2512DFD018/002 TOL 無 <生產備註> 事項 |  | 訂單 2512DFD018/002 修改記錄如下: 20251201 11:02:07 (24025) 退火碼: >> S1, 用途碼: >> COA012, 背面標示: >> C844, 訂單背面顏色(五碼): >> BW73N, 背面漆膜厚: >> NOM, 背面漆塗漆型式幾塗幾烤: >> 2, 鉻酸鹽: >> Z, 訂單厚度: >> 0.52, 訂單重: >> 30, 重量容許率(下限): >> 10, 重量容許率(上限): >> 10, 訂單寬度: >> 914, 鍍製方式: >> AC, 鋼捲內徑: >> 508, 鋼捲下限重: >> 3, 鋼捲上限重: >> 5, 壓花條件碼: >> -, 表面花紋: >> R, 綠色識別碼: >> -, 印刷輥號: >> -, 產品代碼: >> PPGL, 皮膜碼: >> -, 單位別: >> M, 油品種類: >> Z, 塗油量: >> Z, 包裝代碼: >> D2 , 保護膜碼: >> -, 客戶試片取樣型式: >> -, 調質碼: >> S, 套筒碼: >> S , 規格: >> CGLCC-20, 製造標準: >> CNS, 表面處理劑種類: >> Z, 表面處理劑塗佈量: >> Z, 伸長率測試: >> N, 硬度測試碼: >> N, 抗拉強度測試: >> N, 降伏強度測試: >> N, 厚度變異: >> -1.4, 訂單正面顏色(五碼): >> RYB89, 正面漆膜厚: >> 25, 正面漆塗漆型式幾塗幾烤: >> 2, 修邊碼: >> Y, 重量碼: >> AW, 鋼捲捲向: >> I, 鍍層碼: >> AZ150, | H:厚度偏薄
PPGL | 2512DFD020/001 | 1. 因鋼套桶因縫接處容易對鋼捲產生轉印，所以請確認客戶是否知悉轉印風險 (OFP00256)-{.不符.} | 1. 部分大陸料含B元素超過CNS規範管制，故請原料CNS規範之訂單不要配大陸料 (OFP00684)-{.不符.} | 1. 訂單若有厚度變異，冷軋厚度公差比照烤漆計算公式 , 但最小為 1/2 公差做設定 (OFP00254)-{.不符.} 2. 因鋼套桶因縫接處容易對鋼捲產生轉印，所以請確認客戶是否知悉轉印風險 (OFP00256)-{.不符.} 3. "偏薄要求訂單" 鍍後厚度減 鍍後厚度下限需大於 0.02 MM,以免發生厚度不足狀況 (OFP00369)-{.不符.} 4. 部分大陸料含B元素超過CNS規範管制，故請原料CNS規範之訂單不要配大陸料 (OFP00684)-{.不符.} | 訂單:2512DFD020/001 CPL <生產備註> 事項如下 . 除HGI/ HGL 訂單邊緣不噴油. 其餘皆側緣噴油 (RMK00285) | 訂單:2512DFD020/001 CR1 無 <生產備註> 事項 | 訂單:2512DFD020/001 CR2 無 <生產備註> 事項 | 訂單:2512DFD020/001 CG1 <生產備註> 事項如下 . 平板類,鍍鋅生產時SKIN PASS & T/L 請依據鍍鋅標準規定生產 (RMK00100) . 鍍鋅表面不可有鋅痕、壓痕、凹陷、及刮傷 、應變痕等。 (RMK00100) . 出口鋼捲盤捲後目視不允許有鼓起. (RMK00100) . 瓦形屋頂用 注意鍍層控制範圍：min=標準值，Max=標準值+30 (RMK00103) . 因成形性需求故鍍層量有上限管制，排程變換前後一顆分切請U3暫留，待產線確認鍍層量後再行處置。 (RMK00103) | 訂單:2512DFD020/001 CG2 <生產備註> 事項如下 . 平板類,鍍鋅生產時SKIN PASS & T/L 請依據鍍鋅標準規定生產 (RMK00100) . 鍍鋅表面不可有鋅痕、壓痕、凹陷、及刮傷 、應變痕等。 (RMK00100) . 出口鋼捲盤捲後目視不允許有鼓起. (RMK00100) . 瓦形屋頂用 注意鍍層控制範圍：min=標準值，Max=標準值+30 (RMK00103) . 因成形性需求故鍍層量有上限管制，排程變換前後一顆分切請U3暫留，待產線確認鍍層量後再行處置。 (RMK00103) | 訂單:2512DFD020/001 CC1 <生產備註> 事項如下 . 超低光澤產品,色差計塗佈量依據5+20U為基準。RYF89 以5+22U為基準。 (RMK00103) . 請出口人員貼上"請勿堆疊"紅色標簽. (RMK00103) . R字頭色碼因色差對膜厚極其敏感，MASS目標102%~115%之間. (RMK00103) . R字頭色碼塗佈量須在20U以上,不然會有白色點狀(繩紋),已被客戶訴賠. (RMK00103) . 捲起單位張力請加大至 5.5（有另行備註要求張力設定時，依另行備註需求設定）） (RMK00103) . 1.本單若塗裝背面漆一律改為REVERSE COATING 例外訂單如下敘述 (RMK00163) . 2.例外訂單為R字頭超低光澤與PVDF (＞25μ)，背面漆可改 NATURE COATING，但搭配底漆避免遮蓋性不佳 (RMK00163) . 弘曄戶外壁板可允許兩邊有背漆轉印，但是必須管制"單邊"≦5 mm (RMK00254) . ★品檢注意！JIS&CNS 訂單必須每滿50噸一定要再做一次TEST (RMK00259) . * 可允許單邊背面漆轉印 (RMK00350) . * 允許兩邊有背漆轉印，但是必須管制"單邊"≦5 mm (RMK00350) . 2015年發生過訴賠。請出口使用鋼套桶前請檢查焊接處，以免捲取後產生折痕 (RMK00381) | 訂單:2512DFD020/001 CC2 <生產備註> 事項如下 . 超低光澤產品,色差計塗佈量依據5+20U為基準。RYF89 以5+22U為基準。 (RMK00103) . 請出口人員貼上"請勿堆疊"紅色標簽. (RMK00103) . R字頭色碼因色差對膜厚極其敏感，MASS目標102%~115%之間. (RMK00103) . R字頭色碼塗佈量須在20U以上,不然會有白色點狀(繩紋),已被客戶訴賠. (RMK00103) . 1.本單若塗裝背面漆一律改為REVERSE COATING 例外訂單如下敘述 (RMK00163) . 2.例外訂單為R字頭超低光澤與PVDF (＞25μ)，背面漆可改 NATURE COATING，但搭配底漆避免遮蓋性不佳 (RMK00163) . 弘曄戶外壁板可允許兩邊有背漆轉印，但是必須管制"單邊"≦5 mm (RMK00254) . ★品檢注意！JIS&CNS 訂單必須每滿50噸一定要再做一次TEST (RMK00259) . * 可允許單邊背面漆轉印 (RMK00350) . * 允許兩邊有背漆轉印，但是必須管制"單邊"≦5 mm (RMK00350) . 2015年發生過訴賠。請出口使用鋼套桶前請檢查焊接處，以免捲取後產生折痕 (RMK00381) | 訂單:2512DFD020/001 RCL 無 <生產備註> 事項 | 訂單:2512DFD020/001 CCPK 無 <生產備註> 事項 | 訂單:2512DFD020/001 CGQC <品檢備註> 事項如下 . 瓦形屋頂用 注意鍍層控制範圍：min=標準值，Max=標準值+30 (RMK00103) | 訂單:2512DFD020/001 CCQC <品檢備註> 事項如下 . 超低光澤產品,色差計塗佈量依據5+20U為基準。RYF89 以5+22U為基準。 (RMK00103) . R字頭色碼因色差對膜厚極其敏感，MASS目標102%~115%之間. (RMK00103) . 1.本單若塗裝背面漆一律改為REVERSE COATING 例外訂單如下敘述 (RMK00163) . 2.例外訂單為R字頭超低光澤與PVDF (＞25μ)，背面漆可改 NATURE COATING，但搭配底漆避免遮蓋性不佳 (RMK00163) . 弘曄戶外壁板可允許兩邊有背漆轉印，但是必須管制"單邊"≦5 mm (RMK00254) . ★品檢注意！JIS&CNS 訂單必須每滿50噸一定要再做一次TEST (RMK00259) . * 可允許單邊背面漆轉印 (RMK00350) . * 允許兩邊有背漆轉印，但是必須管制"單邊"≦5 mm (RMK00350) | 訂單:2512DFD020/001 TOL 無 <生產備註> 事項 |  | 訂單 2512DFD020/001 修改記錄如下: 20251202 15:39:48 (25028) 退火碼: >> S1, 用途碼: >> CIA008, 背面標示: >> C844, 訂單背面顏色(五碼): >> BW73N, 背面漆膜厚: >> NOM, 背面漆塗漆型式幾塗幾烤: >> 2, 鉻酸鹽: >> Z, 訂單厚度: >> 0.42, 訂單重: >> 15, 重量容許率(下限): >> 10, 重量容許率(上限): >> 10, 訂單寬度: >> 965, 鍍製方式: >> AC, 鋼捲內徑: >> 508, 鋼捲下限重: >> 3, 鋼捲上限重: >> 5, 壓花條件碼: >> -, 表面花紋: >> R, 綠色識別碼: >> -, 印刷輥號: >> -, 產品代碼: >> PPGL, 皮膜碼: >> -, 單位別: >> M, 油品種類: >> Z, 塗油量: >> Z, 包裝代碼: >> D2 , 保護膜碼: >> -, 客戶試片取樣型式: >> -, 調質碼: >> S, 套筒碼: >> S , 規格: >> CGLCC-20, 製造標準: >> CNS, 表面處理劑種類: >> Z, 表面處理劑塗佈量: >> Z, 伸長率測試: >> N, 硬度測試碼: >> N, 抗拉強度測試: >> N, 降伏強度測試: >> N, 厚度變異: >> -1.2, 訂單正面顏色(五碼): >> RYF86, 正面漆膜厚: >> 25, 正面漆塗漆型式幾塗幾烤: >> 2, 修邊碼: >> Y, 重量碼: >> AW, 鋼捲捲向: >> I, 鍍層碼: >> AZ150, | H:厚度偏薄
PPGL | 2512DFD020/003 | 1. 因鋼套桶因縫接處容易對鋼捲產生轉印，所以請確認客戶是否知悉轉印風險 (OFP00256)-{.不符.} | 1. 部分大陸料含B元素超過CNS規範管制，故請原料CNS規範之訂單不要配大陸料 (OFP00684)-{.不符.} | 1. 因鋼套桶因縫接處容易對鋼捲產生轉印，所以請確認客戶是否知悉轉印風險 (OFP00256)-{.不符.} 2. 部分大陸料含B元素超過CNS規範管制，故請原料CNS規範之訂單不要配大陸料 (OFP00684)-{.不符.} | 訂單:2512DFD020/003 CPL <生產備註> 事項如下 . 除HGI/ HGL 訂單邊緣不噴油. 其餘皆側緣噴油 (RMK00285) | 訂單:2512DFD020/003 CR1 無 <生產備註> 事項 | 訂單:2512DFD020/003 CR2 無 <生產備註> 事項 | 訂單:2512DFD020/003 CG1 <生產備註> 事項如下 . 平板類,鍍鋅生產時SKIN PASS & T/L 請依據鍍鋅標準規定生產 (RMK00100) . 鍍鋅表面不可有鋅痕、壓痕、凹陷、及刮傷 、應變痕等。 (RMK00100) . 出口鋼捲盤捲後目視不允許有鼓起. (RMK00100) . 瓦形屋頂用 注意鍍層控制範圍：min=標準值，Max=標準值+30 (RMK00103) . 因成形性需求故鍍層量有上限管制，排程變換前後一顆分切請U3暫留，待產線確認鍍層量後再行處置。 (RMK00103) | 訂單:2512DFD020/003 CG2 <生產備註> 事項如下 . 平板類,鍍鋅生產時SKIN PASS & T/L 請依據鍍鋅標準規定生產 (RMK00100) . 鍍鋅表面不可有鋅痕、壓痕、凹陷、及刮傷 、應變痕等。 (RMK00100) . 出口鋼捲盤捲後目視不允許有鼓起. (RMK00100) . 瓦形屋頂用 注意鍍層控制範圍：min=標準值，Max=標準值+30 (RMK00103) . 因成形性需求故鍍層量有上限管制，排程變換前後一顆分切請U3暫留，待產線確認鍍層量後再行處置。 (RMK00103) | 訂單:2512DFD020/003 CC1 <生產備註> 事項如下 . 超低光澤產品,色差計塗佈量依據5+20U為基準。RYF89 以5+22U為基準。 (RMK00103) . 請出口人員貼上"請勿堆疊"紅色標簽. (RMK00103) . R字頭色碼因色差對膜厚極其敏感，MASS目標102%~115%之間. (RMK00103) . R字頭色碼塗佈量須在20U以上,不然會有白色點狀(繩紋),已被客戶訴賠. (RMK00103) . 捲起單位張力請加大至 5.5（有另行備註要求張力設定時，依另行備註需求設定）） (RMK00103) . 1.本單若塗裝背面漆一律改為REVERSE COATING 例外訂單如下敘述 (RMK00163) . 2.例外訂單為R字頭超低光澤與PVDF (＞25μ)，背面漆可改 NATURE COATING，但搭配底漆避免遮蓋性不佳 (RMK00163) . 本色容易有色差，尚未找到解決對策前，必須塗料商到場協助。 (RMK00223) . 以下顏色不用會同:RYB172 , RYB192, RWB372 ,RYB972 (RMK00223) . 弘曄戶外壁板可允許兩邊有背漆轉印，但是必須管制"單邊"≦5 mm (RMK00254) . ★品檢注意！JIS&CNS 訂單必須每滿50噸一定要再做一次TEST (RMK00259) . 1.此為NEO塗料,色差計請用有"(20150105)"的標準樣檔名確認色差值,找不到檔案時請通知TED工程師，分機#321 (RMK00343) . 2.色差放行標準為ΔL、Δa、Δb≦±0.6,光澤放行標準放寬到7以下放行,目視色差不管制 (RMK00343) . * 可允許單邊背面漆轉印 (RMK00350) . * 允許兩邊有背漆轉印，但是必須管制"單邊"≦5 mm (RMK00350) . 2015年發生過訴賠。請出口使用鋼套桶前請檢查焊接處，以免捲取後產生折痕 (RMK00381) | 訂單:2512DFD020/003 CC2 <生產備註> 事項如下 . 超低光澤產品,色差計塗佈量依據5+20U為基準。RYF89 以5+22U為基準。 (RMK00103) . 請出口人員貼上"請勿堆疊"紅色標簽. (RMK00103) . R字頭色碼因色差對膜厚極其敏感，MASS目標102%~115%之間. (RMK00103) . R字頭色碼塗佈量須在20U以上,不然會有白色點狀(繩紋),已被客戶訴賠. (RMK00103) . 1.本單若塗裝背面漆一律改為REVERSE COATING 例外訂單如下敘述 (RMK00163) . 2.例外訂單為R字頭超低光澤與PVDF (＞25μ)，背面漆可改 NATURE COATING，但搭配底漆避免遮蓋性不佳 (RMK00163) . 本色容易有色差，尚未找到解決對策前，必須塗料商到場協助。 (RMK00223) . 以下顏色不用會同:RYB172 , RYB192, RWB372 ,RYB972 (RMK00223) . 弘曄戶外壁板可允許兩邊有背漆轉印，但是必須管制"單邊"≦5 mm (RMK00254) . ★品檢注意！JIS&CNS 訂單必須每滿50噸一定要再做一次TEST (RMK00259) . 1.此為NEO塗料,色差計請用有"(20150105)"的標準樣檔名確認色差值,找不到檔案時請通知TED工程師，分機#321 (RMK00343) . 2.色差放行標準為ΔL、Δa、Δb≦±0.6,光澤放行標準放寬到7以下放行,目視色差不管制 (RMK00343) . * 可允許單邊背面漆轉印 (RMK00350) . * 允許兩邊有背漆轉印，但是必須管制"單邊"≦5 mm (RMK00350) . 2015年發生過訴賠。請出口使用鋼套桶前請檢查焊接處，以免捲取後產生折痕 (RMK00381) | 訂單:2512DFD020/003 RCL 無 <生產備註> 事項 | 訂單:2512DFD020/003 CCPK 無 <生產備註> 事項 | 訂單:2512DFD020/003 CGQC <品檢備註> 事項如下 . 瓦形屋頂用 注意鍍層控制範圍：min=標準值，Max=標準值+30 (RMK00103) | 訂單:2512DFD020/003 CCQC <品檢備註> 事項如下 . 超低光澤產品,色差計塗佈量依據5+20U為基準。RYF89 以5+22U為基準。 (RMK00103) . R字頭色碼因色差對膜厚極其敏感，MASS目標102%~115%之間. (RMK00103) . 1.本單若塗裝背面漆一律改為REVERSE COATING 例外訂單如下敘述 (RMK00163) . 2.例外訂單為R字頭超低光澤與PVDF (＞25μ)，背面漆可改 NATURE COATING，但搭配底漆避免遮蓋性不佳 (RMK00163) . 本色容易有色差，尚未找到解決對策前，必須塗料商到場協助。 (RMK00223) . 以下顏色不用會同:RYB172 , RYB192, RWB372 ,RYB972 (RMK00223) . 弘曄戶外壁板可允許兩邊有背漆轉印，但是必須管制"單邊"≦5 mm (RMK00254) . ★品檢注意！JIS&CNS 訂單必須每滿50噸一定要再做一次TEST (RMK00259) . 1.此為NEO塗料,色差計請用有"(20150105)"的標準樣檔名確認色差值,找不到檔案時請通知TED工程師，分機#321 (RMK00343) . 2.色差放行標準為ΔL、Δa、Δb≦±0.6,光澤放行標準放寬到7以下放行,目視色差不管制 (RMK00343) . * 可允許單邊背面漆轉印 (RMK00350) . * 允許兩邊有背漆轉印，但是必須管制"單邊"≦5 mm (RMK00350) | 訂單:2512DFD020/003 TOL 無 <生產備註> 事項 |  | 訂單 2512DFD020/003 修改記錄如下: 20251202 15:40:50 (25028) 退火碼: >> S1, 用途碼: >> CIA008, 背面標示: >> C844, 訂單背面顏色(五碼): >> BW73N, 背面漆膜厚: >> NOM, 背面漆塗漆型式幾塗幾烤: >> 2, 鉻酸鹽: >> Z, 訂單厚度: >> 0.326, 訂單重: >> 15, 重量容許率(下限): >> 10, 重量容許率(上限): >> 10, 訂單寬度: >> 914, 鍍製方式: >> BC, 鋼捲內徑: >> 508, 鋼捲下限重: >> 3, 鋼捲上限重: >> 5, 壓花條件碼: >> -, 表面花紋: >> R, 綠色識別碼: >> -, 印刷輥號: >> -, 產品代碼: >> PPGL, 皮膜碼: >> -, 單位別: >> M, 油品種類: >> Z, 塗油量: >> Z, 包裝代碼: >> D2 , 保護膜碼: >> -, 客戶試片取樣型式: >> -, 調質碼: >> S, 套筒碼: >> S , 規格: >> CGLCC-20, 製造標準: >> CNS, 表面處理劑種類: >> Z, 表面處理劑塗佈量: >> Z, 伸長率測試: >> N, 硬度測試碼: >> N, 抗拉強度測試: >> N, 降伏強度測試: >> N, 厚度變異: >> 0, 訂單正面顏色(五碼): >> RYB17, 正面漆膜厚: >> 25, 正面漆塗漆型式幾塗幾烤: >> 2, 修邊碼: >> Y, 重量碼: >> AW, 鋼捲捲向: >> I, 鍍層碼: >> AZ150, | *:
PPGL | 2512DFD020/004 | 1. 提醒：訂單厚度＜0.261，若BK 膜厚＞20U必須與TDCC討論。確認OK可不用理會 (OFP00332)-{.不符.} | 1. 薄寬硬板(T≦0.25且W≧1150)請優先選用日本熱軋鋼捲(1.8或2.01) (OFP00252)-{.不符.} 2. 需TO PP...本單有特別的軋延規定請PP注意一下SOP的備註 (OFP00261)-{.不符.} 3. 部分大陸料含B元素超過CNS規範管制，故請原料CNS規範之訂單不要配大陸料 (OFP00684)-{.不符.} | 1. 薄寬硬板(T≦0.25且W≧1150)請優先選用日本熱軋鋼捲(1.8或2.01) (OFP00252)-{.不符.} 2. 需TO PP...本單有特別的軋延規定請PP注意一下SOP的備註 (OFP00261)-{.不符.} 3. 提醒：訂單厚度＜0.261，若BK 膜厚＞20U必須與TDCC討論。確認OK可不用理會 (OFP00332)-{.不符.} 4. 部分大陸料含B元素超過CNS規範管制，故請原料CNS規範之訂單不要配大陸料 (OFP00684)-{.不符.} 5. 用途別對應選配碼不符 (用途碼:COR007, 選配碼:ON015 不符)(OFP00030)-{.不符.} | 訂單:2512DFD020/004 CPL <生產備註> 事項如下 . 除HGI/ HGL 訂單邊緣不噴油. 其餘皆側緣噴油 (RMK00285) . CNS AZ50 鍍層相當於 SYSCO AZ050 鍍層 (RMK00294) | 訂單:2512DFD020/004 CR1 <生產備註> 事項如下 . 生產FH時CR允許中波（盡量小）不可以有小邊波以利鍍鋅板形控制 (RMK00131) . CNS AZ50 鍍層相當於 SYSCO AZ050 鍍層 (RMK00294) . A.指定CR1＆CG1生產 (RMK00368) . B.弘燁烤漆屋頂背板 BC 0.216(或0.2)x1174mm FH 第一顆鋼捲外圈階梯式軋，生產時請注意下面規定 (RMK00368) . 1.先行板必須是FH，而且寬度是≧1100mm (RMK00368) . 2.若先行板排程板厚 0.28~0.35mm, 則弘燁訂單第一顆鋼捲外圈軋板厚0.307mm, 長度 100 米 (RMK00368) . 3.若先行板排程板厚 0.25~0.279mm, 則弘燁訂單第一顆鋼捲外圈軋板厚0.23mm, 長度 50 米 (RMK00368) . 4.以上邱課長與CR1邵課長研究過，請PP與CR1密切注意一下 (RMK00368) . 冷軋末Pass目標2D圖形(中波趨近 0 I-UNIT ,WS和 DS 兩隻腳 控制在-10 I-UNIT左右) (RMK00469) | 訂單:2512DFD020/004 CR2 <生產備註> 事項如下 . 生產FH時CR允許中波（盡量小）不可以有小邊波以利鍍鋅板形控制 (RMK00131) . CNS AZ50 鍍層相當於 SYSCO AZ050 鍍層 (RMK00294) . A.指定CR1＆CG1生產 (RMK00368) . B.弘燁烤漆屋頂背板 BC 0.216(或0.2)x1174mm FH 第一顆鋼捲外圈階梯式軋，生產時請注意下面規定 (RMK00368) . 1.先行板必須是FH，而且寬度是≧1100mm (RMK00368) . 2.若先行板排程板厚 0.28~0.35mm, 則弘燁訂單第一顆鋼捲外圈軋板厚0.307mm, 長度 100 米 (RMK00368) . 3.若先行板排程板厚 0.25~0.279mm, 則弘燁訂單第一顆鋼捲外圈軋板厚0.23mm, 長度 50 米 (RMK00368) . 4.以上邱課長與CR1邵課長研究過，請PP與CR1密切注意一下 (RMK00368) . 冷軋末Pass目標2D圖形(中波趨近 0 I-UNIT ,WS和 DS 兩隻腳 控制在-10 I-UNIT左右) (RMK00469) | 訂單:2512DFD020/004 CG1 <生產備註> 事項如下 . 壁板背板以一般屋頂放行標準放行 (RMK00131) . 生產FH時CR允許中波（盡量小）不可以有小邊波以利鍍鋅板形控制 (RMK00131) . CNS AZ50 鍍層相當於 SYSCO AZ050 鍍層 (RMK00294) . A.指定CR1＆CG1生產 (RMK00368) . B.弘燁烤漆屋頂背板 BC 0.216(或0.2)x1174mm FH 第一顆鋼捲外圈階梯式軋，生產時請注意下面規定 (RMK00368) . 1.先行板必須是FH，而且寬度是≧1100mm (RMK00368) . 2.若先行板排程板厚 0.28~0.35mm, 則弘燁訂單第一顆鋼捲外圈軋板厚0.307mm, 長度 100 米 (RMK00368) . 3.若先行板排程板厚 0.25~0.279mm, 則弘燁訂單第一顆鋼捲外圈軋板厚0.23mm, 長度 50 米 (RMK00368) . 4.以上邱課長與CR1邵課長研究過，請PP與CR1密切注意一下 (RMK00368) | 訂單:2512DFD020/004 CG2 <生產備註> 事項如下 . 壁板背板以一般屋頂放行標準放行 (RMK00131) . 生產FH時CR允許中波（盡量小）不可以有小邊波以利鍍鋅板形控制 (RMK00131) . CNS AZ50 鍍層相當於 SYSCO AZ050 鍍層 (RMK00294) . A.指定CR1＆CG1生產 (RMK00368) . B.弘燁烤漆屋頂背板 BC 0.216(或0.2)x1174mm FH 第一顆鋼捲外圈階梯式軋，生產時請注意下面規定 (RMK00368) . 1.先行板必須是FH，而且寬度是≧1100mm (RMK00368) . 2.若先行板排程板厚 0.28~0.35mm, 則弘燁訂單第一顆鋼捲外圈軋板厚0.307mm, 長度 100 米 (RMK00368) . 3.若先行板排程板厚 0.25~0.279mm, 則弘燁訂單第一顆鋼捲外圈軋板厚0.23mm, 長度 50 米 (RMK00368) . 4.以上邱課長與CR1邵課長研究過，請PP與CR1密切注意一下 (RMK00368) | 訂單:2512DFD020/004 CC1 <生產備註> 事項如下 . 若冷軋厚度≦0.3MM,且未加鋼套筒,請出口主操加貼"請勿堆疊"標籤 (RMK00070) . 1.本單若塗裝背面漆一律改為REVERSE COATING 例外訂單如下敘述 (RMK00163) . 2.例外訂單為R字頭超低光澤與PVDF (＞25μ)，背面漆可改 NATURE COATING，但搭配底漆避免遮蓋性不佳 (RMK00163) . ★品檢注意！JIS&CNS 訂單必須每滿50噸一定要再做一次TEST (RMK00259) . 請參考歷史塗裝條件對應色差值，調整1W0862單一MASS(不含底漆)以不低於標準 85%為底線，以達到△ L 管制±0.5 以內的目標 (RMK00399) . 【抽氣量】白色系在CC1生產時,FINISH抽氣量請設定250,如生產中發生色差b值異常升高,請股長再加大抽氣量因應 (RMK00560) | 訂單:2512DFD020/004 CC2 <生產備註> 事項如下 . 若冷軋厚度≦0.3MM,且未加鋼套筒,請出口主操加貼"請勿堆疊"標籤 (RMK00070) . 1.本單若塗裝背面漆一律改為REVERSE COATING 例外訂單如下敘述 (RMK00163) . 2.例外訂單為R字頭超低光澤與PVDF (＞25μ)，背面漆可改 NATURE COATING，但搭配底漆避免遮蓋性不佳 (RMK00163) . ★品檢注意！JIS&CNS 訂單必須每滿50噸一定要再做一次TEST (RMK00259) . 請參考歷史塗裝條件對應色差值，調整1W0862單一MASS(不含底漆)以不低於標準 85%為底線，以達到△ L 管制±0.5 以內的目標 (RMK00399) . 【抽氣量】白色系在CC1生產時,FINISH抽氣量請設定250,如生產中發生色差b值異常升高,請股長再加大抽氣量因應 (RMK00560) | 訂單:2512DFD020/004 RCL 無 <生產備註> 事項 | 訂單:2512DFD020/004 CCPK 無 <生產備註> 事項 | 訂單:2512DFD020/004 CGQC <品檢備註> 事項如下 . CNS AZ50 鍍層相當於 SYSCO AZ050 鍍層 (RMK00294) | 訂單:2512DFD020/004 CCQC <品檢備註> 事項如下 . 1.本單若塗裝背面漆一律改為REVERSE COATING 例外訂單如下敘述 (RMK00163) . 2.例外訂單為R字頭超低光澤與PVDF (＞25μ)，背面漆可改 NATURE COATING，但搭配底漆避免遮蓋性不佳 (RMK00163) . ★品檢注意！JIS&CNS 訂單必須每滿50噸一定要再做一次TEST (RMK00259) . 請參考歷史塗裝條件對應色差值，調整1W0862單一MASS(不含底漆)以不低於標準 85%為底線，以達到△ L 管制±0.5 以內的目標 (RMK00399) | 訂單:2512DFD020/004 TOL 無 <生產備註> 事項 |  | 訂單 2512DFD020/004 修改記錄如下: 20251202 15:40:52 (25028) 退火碼: >> H2, 用途碼: >> COR007, 背面標示: >> C817, 訂單背面顏色(五碼): >> BW736, 背面漆膜厚: >> NOM, 背面漆塗漆型式幾塗幾烤: >> 1, 鉻酸鹽: >> Z, 訂單厚度: >> 0.2, 訂單重: >> 20, 重量容許率(下限): >> 10, 重量容許率(上限): >> 10, 訂單寬度: >> 1230, 鍍製方式: >> BC, 鋼捲內徑: >> 508, 鋼捲下限重: >> 3, 鋼捲上限重: >> 5, 壓花條件碼: >> -, 表面花紋: >> R, 綠色識別碼: >> -, 印刷輥號: >> -, 產品代碼: >> PPGL, 皮膜碼: >> -, 單位別: >> M, 油品種類: >> Z, 塗油量: >> Z, 包裝代碼: >> D2 , 保護膜碼: >> -, 客戶試片取樣型式: >> -, 調質碼: >> S, 套筒碼: >> P , 規格: >> CGLC570-10, 製造標準: >> CNS, 表面處理劑種類: >> Z, 表面處理劑塗佈量: >> Z, 伸長率測試: >> N, 硬度測試碼: >> N, 抗拉強度測試: >> N, 降伏強度測試: >> N, 厚度變異: >> 0, 訂單正面顏色(五碼): >> 1W086, 正面漆膜厚: >> NOM, 正面漆塗漆型式幾塗幾烤: >> 2, 修邊碼: >> Y, 重量碼: >> AW, 鋼捲捲向: >> I, 鍍層碼: >> AZ50, | *:
PPGL | 2512DFD022/001 | 1. 提醒：訂單厚度＜0.261，若BK 膜厚＞20U必須與TDCC討論。確認OK可不用理會 (OFP00332)-{.不符.} | 1. 部分大陸料含B元素超過CNS規範管制，故請原料CNS規範之訂單不要配大陸料 (OFP00684)-{.不符.} | 1. 訂單若有厚度變異，冷軋厚度公差比照烤漆計算公式 , 但最小為 1/2 公差做設定 (OFP00254)-{.不符.} 2. 提醒：訂單厚度＜0.261，若BK 膜厚＞20U必須與TDCC討論。確認OK可不用理會 (OFP00332)-{.不符.} 3. "偏薄要求訂單" 鍍後厚度減 鍍後厚度下限需大於 0.02 MM,以免發生厚度不足狀況 (OFP00369)-{.不符.} 4. 部分大陸料含B元素超過CNS規範管制，故請原料CNS規範之訂單不要配大陸料 (OFP00684)-{.不符.} 5. 用途別對應選配碼不符 (用途碼:COR004, 選配碼:- 不符)(OFP00030)-{.不符.} | 訂單:2512DFD022/001 CPL <生產備註> 事項如下 . 除HGI/ HGL 訂單邊緣不噴油. 其餘皆側緣噴油 (RMK00285) . CNS AZ50 鍍層相當於 SYSCO AZ050 鍍層 (RMK00294) | 訂單:2512DFD022/001 CR1 <生產備註> 事項如下 . CNS AZ50 鍍層相當於 SYSCO AZ050 鍍層 (RMK00294) | 訂單:2512DFD022/001 CR2 <生產備註> 事項如下 . CNS AZ50 鍍層相當於 SYSCO AZ050 鍍層 (RMK00294) | 訂單:2512DFD022/001 CG1 <生產備註> 事項如下 . CNS AZ50 鍍層相當於 SYSCO AZ050 鍍層 (RMK00294) | 訂單:2512DFD022/001 CG2 <生產備註> 事項如下 . CNS AZ50 鍍層相當於 SYSCO AZ050 鍍層 (RMK00294) | 訂單:2512DFD022/001 CC1 <生產備註> 事項如下 . 若冷軋厚度≦0.3MM,且未加鋼套筒,請出口主操加貼"請勿堆疊"標籤 (RMK00070) . 1.本單若塗裝背面漆一律改為REVERSE COATING 例外訂單如下敘述 (RMK00163) . 2.例外訂單為R字頭超低光澤與PVDF (＞25μ)，背面漆可改 NATURE COATING，但搭配底漆避免遮蓋性不佳 (RMK00163) . ★品檢注意！JIS&CNS 訂單必須每滿50噸一定要再做一次TEST (RMK00259) . ** 正面噴字需管制在距板邊30mm內, 頭板、降速看板及尾板需量測噴字距板邊距離, NG時請暫留。 (RMK00358) . 【品檢】屋頂背板鋼捲缺陷之處理原則如下: (RMK00358) . 【品檢】1.鋼捲中間部份嚴重明顯缺陷(如塗佈不均,浮色,烘烤過度等目視明顯缺陷)一律不允許折讓處理,請先暫留鋼捲,並詳實記錄缺陷. (RMK00358) . 【品檢】2.外圈缺陷一律切除. (RMK00358) . 【品檢】3.內圈缺陷低於10米折讓處理,超過10米送RCL缺陷切除 (RMK00358) . 請參考歷史塗裝條件對應色差值，調整1W0862單一MASS(不含底漆)以不低於標準 85%為底線，以達到△ L 管制±0.5 以內的目標 (RMK00399) . 【抽氣量】白色系在CC1生產時,FINISH抽氣量請設定250,如生產中發生色差b值異常升高,請股長再加大抽氣量因應 (RMK00560) . 【背標正面噴印塗裝黏度】正面噴字之1W0862產品，其1W0862黏度需要45秒↑，避免噴字拖痕 (RMK00628) | 訂單:2512DFD022/001 CC2 <生產備註> 事項如下 . 若冷軋厚度≦0.3MM,且未加鋼套筒,請出口主操加貼"請勿堆疊"標籤 (RMK00070) . 1.本單若塗裝背面漆一律改為REVERSE COATING 例外訂單如下敘述 (RMK00163) . 2.例外訂單為R字頭超低光澤與PVDF (＞25μ)，背面漆可改 NATURE COATING，但搭配底漆避免遮蓋性不佳 (RMK00163) . ★品檢注意！JIS&CNS 訂單必須每滿50噸一定要再做一次TEST (RMK00259) . ** 正面噴字需管制在距板邊30mm內, 頭板、降速看板及尾板需量測噴字距板邊距離, NG時請暫留。 (RMK00358) . 【品檢】屋頂背板鋼捲缺陷之處理原則如下: (RMK00358) . 【品檢】1.鋼捲中間部份嚴重明顯缺陷(如塗佈不均,浮色,烘烤過度等目視明顯缺陷)一律不允許折讓處理,請先暫留鋼捲,並詳實記錄缺陷. (RMK00358) . 【品檢】2.外圈缺陷一律切除. (RMK00358) . 【品檢】3.內圈缺陷低於10米折讓處理,超過10米送RCL缺陷切除 (RMK00358) . 請參考歷史塗裝條件對應色差值，調整1W0862單一MASS(不含底漆)以不低於標準 85%為底線，以達到△ L 管制±0.5 以內的目標 (RMK00399) . 【抽氣量】白色系在CC1生產時,FINISH抽氣量請設定250,如生產中發生色差b值異常升高,請股長再加大抽氣量因應 (RMK00560) . 【背標正面噴印塗裝黏度】正面噴字之1W0862產品，其1W0862黏度需要45秒↑，避免噴字拖痕 (RMK00628) | 訂單:2512DFD022/001 RCL 無 <生產備註> 事項 | 訂單:2512DFD022/001 CCPK 無 <生產備註> 事項 | 訂單:2512DFD022/001 CGQC <品檢備註> 事項如下 . CNS AZ50 鍍層相當於 SYSCO AZ050 鍍層 (RMK00294) | 訂單:2512DFD022/001 CCQC <品檢備註> 事項如下 . 1.本單若塗裝背面漆一律改為REVERSE COATING 例外訂單如下敘述 (RMK00163) . 2.例外訂單為R字頭超低光澤與PVDF (＞25μ)，背面漆可改 NATURE COATING，但搭配底漆避免遮蓋性不佳 (RMK00163) . ★品檢注意！JIS&CNS 訂單必須每滿50噸一定要再做一次TEST (RMK00259) . ** 正面噴字需管制在距板邊30mm內, 頭板、降速看板及尾板需量測噴字距板邊距離, NG時請暫留。 (RMK00358) . 【品檢】屋頂背板鋼捲缺陷之處理原則如下: (RMK00358) . 【品檢】1.鋼捲中間部份嚴重明顯缺陷(如塗佈不均,浮色,烘烤過度等目視明顯缺陷)一律不允許折讓處理,請先暫留鋼捲,並詳實記錄缺陷. (RMK00358) . 【品檢】2.外圈缺陷一律切除. (RMK00358) . 【品檢】3.內圈缺陷低於10米折讓處理,超過10米送RCL缺陷切除 (RMK00358) . 請參考歷史塗裝條件對應色差值，調整1W0862單一MASS(不含底漆)以不低於標準 85%為底線，以達到△ L 管制±0.5 以內的目標 (RMK00399) . 【背標正面噴印塗裝黏度】正面噴字之1W0862產品，其1W0862黏度需要45秒↑，避免噴字拖痕 (RMK00628) | 訂單:2512DFD022/001 TOL 無 <生產備註> 事項 |  | 訂單 2512DFD022/001 修改記錄如下: 20251205 08:20:09 (25028) 退火碼: >> S1, 用途碼: >> COR004, 背面標示: >> CT01, 訂單背面顏色(五碼): >> BW736, 背面漆膜厚: >> NOM, 背面漆塗漆型式幾塗幾烤: >> 1, 鉻酸鹽: >> Z, 訂單厚度: >> 0.216, 訂單重: >> 50, 重量容許率(下限): >> 10, 重量容許率(上限): >> 10, 訂單寬度: >> 890, 鍍製方式: >> BC, 鋼捲內徑: >> 508, 鋼捲下限重: >> 3, 鋼捲上限重: >> 5, 壓花條件碼: >> -, 表面花紋: >> R, 綠色識別碼: >> -, 印刷輥號: >> -, 產品代碼: >> PPGL, 皮膜碼: >> -, 單位別: >> M, 油品種類: >> Z, 塗油量: >> Z, 包裝代碼: >> D4 , 保護膜碼: >> -, 客戶試片取樣型式: >> -, 調質碼: >> S, 套筒碼: >> P , 規格: >> CGLCC-10, 製造標準: >> CNS, 表面處理劑種類: >> Z, 表面處理劑塗佈量: >> Z, 伸長率測試: >> N, 硬度測試碼: >> N, 抗拉強度測試: >> N, 降伏強度測試: >> N, 厚度變異: >> -8, 訂單正面顏色(五碼): >> 1W086, 正面漆膜厚: >> NOM, 正面漆塗漆型式幾塗幾烤: >> 2, 修邊碼: >> Y, 重量碼: >> AW, 鋼捲捲向: >> I, 鍍層碼: >> AZ50, | H:厚度偏薄
PPGL | 2512DFD023/001 | 1. 提醒：訂單厚度＜0.261，若BK 膜厚＞20U必須與TDCC討論。確認OK可不用理會 (OFP00332)-{.不符.} | 1. 部分大陸料含B元素超過CNS規範管制，故請原料CNS規範之訂單不要配大陸料 (OFP00684)-{.不符.} | 1. 訂單若有厚度變異，冷軋厚度公差比照烤漆計算公式 , 但最小為 1/2 公差做設定 (OFP00254)-{.不符.} 2. 提醒：訂單厚度＜0.261，若BK 膜厚＞20U必須與TDCC討論。確認OK可不用理會 (OFP00332)-{.不符.} 3. "偏薄要求訂單" 鍍後厚度減 鍍後厚度下限需大於 0.02 MM,以免發生厚度不足狀況 (OFP00369)-{.不符.} 4. 部分大陸料含B元素超過CNS規範管制，故請原料CNS規範之訂單不要配大陸料 (OFP00684)-{.不符.} 5. 用途別對應選配碼不符 (用途碼:COR004, 選配碼:- 不符)(OFP00030)-{.不符.} | 訂單:2512DFD023/001 CPL <生產備註> 事項如下 . 除HGI/ HGL 訂單邊緣不噴油. 其餘皆側緣噴油 (RMK00285) . CNS AZ50 鍍層相當於 SYSCO AZ050 鍍層 (RMK00294) | 訂單:2512DFD023/001 CR1 <生產備註> 事項如下 . CNS AZ50 鍍層相當於 SYSCO AZ050 鍍層 (RMK00294) | 訂單:2512DFD023/001 CR2 <生產備註> 事項如下 . CNS AZ50 鍍層相當於 SYSCO AZ050 鍍層 (RMK00294) | 訂單:2512DFD023/001 CG1 <生產備註> 事項如下 . CNS AZ50 鍍層相當於 SYSCO AZ050 鍍層 (RMK00294) | 訂單:2512DFD023/001 CG2 <生產備註> 事項如下 . CNS AZ50 鍍層相當於 SYSCO AZ050 鍍層 (RMK00294) | 訂單:2512DFD023/001 CC1 <生產備註> 事項如下 . 若冷軋厚度≦0.3MM,且未加鋼套筒,請出口主操加貼"請勿堆疊"標籤 (RMK00070) . 1.本單若塗裝背面漆一律改為REVERSE COATING 例外訂單如下敘述 (RMK00163) . 2.例外訂單為R字頭超低光澤與PVDF (＞25μ)，背面漆可改 NATURE COATING，但搭配底漆避免遮蓋性不佳 (RMK00163) . ★品檢注意！JIS&CNS 訂單必須每滿50噸一定要再做一次TEST (RMK00259) . ** 正面噴字需管制在距板邊30mm內, 頭板、降速看板及尾板需量測噴字距板邊距離, NG時請暫留。 (RMK00358) . 【品檢】屋頂背板鋼捲缺陷之處理原則如下: (RMK00358) . 【品檢】1.鋼捲中間部份嚴重明顯缺陷(如塗佈不均,浮色,烘烤過度等目視明顯缺陷)一律不允許折讓處理,請先暫留鋼捲,並詳實記錄缺陷. (RMK00358) . 【品檢】2.外圈缺陷一律切除. (RMK00358) . 【品檢】3.內圈缺陷低於10米折讓處理,超過10米送RCL缺陷切除 (RMK00358) . 請參考歷史塗裝條件對應色差值，調整1W0862單一MASS(不含底漆)以不低於標準 85%為底線，以達到△ L 管制±0.5 以內的目標 (RMK00399) . 【抽氣量】白色系在CC1生產時,FINISH抽氣量請設定250,如生產中發生色差b值異常升高,請股長再加大抽氣量因應 (RMK00560) . 【背標正面噴印塗裝黏度】正面噴字之1W0862產品，其1W0862黏度需要45秒↑，避免噴字拖痕 (RMK00628) | 訂單:2512DFD023/001 CC2 <生產備註> 事項如下 . 若冷軋厚度≦0.3MM,且未加鋼套筒,請出口主操加貼"請勿堆疊"標籤 (RMK00070) . 1.本單若塗裝背面漆一律改為REVERSE COATING 例外訂單如下敘述 (RMK00163) . 2.例外訂單為R字頭超低光澤與PVDF (＞25μ)，背面漆可改 NATURE COATING，但搭配底漆避免遮蓋性不佳 (RMK00163) . ★品檢注意！JIS&CNS 訂單必須每滿50噸一定要再做一次TEST (RMK00259) . ** 正面噴字需管制在距板邊30mm內, 頭板、降速看板及尾板需量測噴字距板邊距離, NG時請暫留。 (RMK00358) . 【品檢】屋頂背板鋼捲缺陷之處理原則如下: (RMK00358) . 【品檢】1.鋼捲中間部份嚴重明顯缺陷(如塗佈不均,浮色,烘烤過度等目視明顯缺陷)一律不允許折讓處理,請先暫留鋼捲,並詳實記錄缺陷. (RMK00358) . 【品檢】2.外圈缺陷一律切除. (RMK00358) . 【品檢】3.內圈缺陷低於10米折讓處理,超過10米送RCL缺陷切除 (RMK00358) . 請參考歷史塗裝條件對應色差值，調整1W0862單一MASS(不含底漆)以不低於標準 85%為底線，以達到△ L 管制±0.5 以內的目標 (RMK00399) . 【抽氣量】白色系在CC1生產時,FINISH抽氣量請設定250,如生產中發生色差b值異常升高,請股長再加大抽氣量因應 (RMK00560) . 【背標正面噴印塗裝黏度】正面噴字之1W0862產品，其1W0862黏度需要45秒↑，避免噴字拖痕 (RMK00628) | 訂單:2512DFD023/001 RCL 無 <生產備註> 事項 | 訂單:2512DFD023/001 CCPK 無 <生產備註> 事項 | 訂單:2512DFD023/001 CGQC <品檢備註> 事項如下 . CNS AZ50 鍍層相當於 SYSCO AZ050 鍍層 (RMK00294) | 訂單:2512DFD023/001 CCQC <品檢備註> 事項如下 . 1.本單若塗裝背面漆一律改為REVERSE COATING 例外訂單如下敘述 (RMK00163) . 2.例外訂單為R字頭超低光澤與PVDF (＞25μ)，背面漆可改 NATURE COATING，但搭配底漆避免遮蓋性不佳 (RMK00163) . ★品檢注意！JIS&CNS 訂單必須每滿50噸一定要再做一次TEST (RMK00259) . ** 正面噴字需管制在距板邊30mm內, 頭板、降速看板及尾板需量測噴字距板邊距離, NG時請暫留。 (RMK00358) . 【品檢】屋頂背板鋼捲缺陷之處理原則如下: (RMK00358) . 【品檢】1.鋼捲中間部份嚴重明顯缺陷(如塗佈不均,浮色,烘烤過度等目視明顯缺陷)一律不允許折讓處理,請先暫留鋼捲,並詳實記錄缺陷. (RMK00358) . 【品檢】2.外圈缺陷一律切除. (RMK00358) . 【品檢】3.內圈缺陷低於10米折讓處理,超過10米送RCL缺陷切除 (RMK00358) . 請參考歷史塗裝條件對應色差值，調整1W0862單一MASS(不含底漆)以不低於標準 85%為底線，以達到△ L 管制±0.5 以內的目標 (RMK00399) . 【背標正面噴印塗裝黏度】正面噴字之1W0862產品，其1W0862黏度需要45秒↑，避免噴字拖痕 (RMK00628) | 訂單:2512DFD023/001 TOL 無 <生產備註> 事項 |  | 訂單 2512DFD023/001 修改記錄如下: 20251205 10:22:24 (21003) 退火碼: >> S1, 用途碼: >> COR004, 背面標示: >> CT01, 訂單背面顏色(五碼): >> BW736, 背面漆膜厚: >> NOM, 背面漆塗漆型式幾塗幾烤: >> 1, 鉻酸鹽: >> Z, 訂單厚度: >> 0.216, 訂單重: >> 60, 重量容許率(下限): >> 10, 重量容許率(上限): >> 10, 訂單寬度: >> 830, 鍍製方式: >> BC, 鋼捲內徑: >> 508, 鋼捲下限重: >> 3, 鋼捲上限重: >> 5, 壓花條件碼: >> -, 表面花紋: >> R, 綠色識別碼: >> -, 印刷輥號: >> -, 產品代碼: >> PPGL, 皮膜碼: >> -, 單位別: >> M, 油品種類: >> Z, 塗油量: >> Z, 包裝代碼: >> D4 , 保護膜碼: >> -, 客戶試片取樣型式: >> -, 調質碼: >> S, 套筒碼: >> P , 規格: >> CGLCC-10, 製造標準: >> CNS, 表面處理劑種類: >> Z, 表面處理劑塗佈量: >> Z, 伸長率測試: >> N, 硬度測試碼: >> N, 抗拉強度測試: >> N, 降伏強度測試: >> N, 厚度變異: >> -8, 訂單正面顏色(五碼): >> 1W086, 正面漆膜厚: >> NOM, 正面漆塗漆型式幾塗幾烤: >> 2, 修邊碼: >> Y, 重量碼: >> AW, 鋼捲捲向: >> I, 鍍層碼: >> AZ50, | H:厚度偏薄
PPGL | 2512DFD023/002 | 1. 提醒：訂單厚度＜0.261，若BK 膜厚＞20U必須與TDCC討論。確認OK可不用理會 (OFP00332)-{.不符.} | 1. 部分大陸料含B元素超過CNS規範管制，故請原料CNS規範之訂單不要配大陸料 (OFP00684)-{.不符.} | 1. 訂單若有厚度變異，冷軋厚度公差比照烤漆計算公式 , 但最小為 1/2 公差做設定 (OFP00254)-{.不符.} 2. 提醒：訂單厚度＜0.261，若BK 膜厚＞20U必須與TDCC討論。確認OK可不用理會 (OFP00332)-{.不符.} 3. "偏薄要求訂單" 鍍後厚度減 鍍後厚度下限需大於 0.02 MM,以免發生厚度不足狀況 (OFP00369)-{.不符.} 4. 部分大陸料含B元素超過CNS規範管制，故請原料CNS規範之訂單不要配大陸料 (OFP00684)-{.不符.} 5. 用途別對應選配碼不符 (用途碼:COR004, 選配碼:- 不符)(OFP00030)-{.不符.} | 訂單:2512DFD023/002 CPL <生產備註> 事項如下 . 除HGI/ HGL 訂單邊緣不噴油. 其餘皆側緣噴油 (RMK00285) . CNS AZ50 鍍層相當於 SYSCO AZ050 鍍層 (RMK00294) | 訂單:2512DFD023/002 CR1 <生產備註> 事項如下 . CNS AZ50 鍍層相當於 SYSCO AZ050 鍍層 (RMK00294) | 訂單:2512DFD023/002 CR2 <生產備註> 事項如下 . CNS AZ50 鍍層相當於 SYSCO AZ050 鍍層 (RMK00294) | 訂單:2512DFD023/002 CG1 <生產備註> 事項如下 . CNS AZ50 鍍層相當於 SYSCO AZ050 鍍層 (RMK00294) | 訂單:2512DFD023/002 CG2 <生產備註> 事項如下 . CNS AZ50 鍍層相當於 SYSCO AZ050 鍍層 (RMK00294) | 訂單:2512DFD023/002 CC1 <生產備註> 事項如下 . 若冷軋厚度≦0.3MM,且未加鋼套筒,請出口主操加貼"請勿堆疊"標籤 (RMK00070) . 1.本單若塗裝背面漆一律改為REVERSE COATING 例外訂單如下敘述 (RMK00163) . 2.例外訂單為R字頭超低光澤與PVDF (＞25μ)，背面漆可改 NATURE COATING，但搭配底漆避免遮蓋性不佳 (RMK00163) . ★品檢注意！JIS&CNS 訂單必須每滿50噸一定要再做一次TEST (RMK00259) . ** 正面噴字需管制在距板邊30mm內, 頭板、降速看板及尾板需量測噴字距板邊距離, NG時請暫留。 (RMK00358) . 【品檢】屋頂背板鋼捲缺陷之處理原則如下: (RMK00358) . 【品檢】1.鋼捲中間部份嚴重明顯缺陷(如塗佈不均,浮色,烘烤過度等目視明顯缺陷)一律不允許折讓處理,請先暫留鋼捲,並詳實記錄缺陷. (RMK00358) . 【品檢】2.外圈缺陷一律切除. (RMK00358) . 【品檢】3.內圈缺陷低於10米折讓處理,超過10米送RCL缺陷切除 (RMK00358) . 請參考歷史塗裝條件對應色差值，調整1W0862單一MASS(不含底漆)以不低於標準 85%為底線，以達到△ L 管制±0.5 以內的目標 (RMK00399) . 【抽氣量】白色系在CC1生產時,FINISH抽氣量請設定250,如生產中發生色差b值異常升高,請股長再加大抽氣量因應 (RMK00560) . 【背標正面噴印塗裝黏度】正面噴字之1W0862產品，其1W0862黏度需要45秒↑，避免噴字拖痕 (RMK00628) | 訂單:2512DFD023/002 CC2 <生產備註> 事項如下 . 若冷軋厚度≦0.3MM,且未加鋼套筒,請出口主操加貼"請勿堆疊"標籤 (RMK00070) . 1.本單若塗裝背面漆一律改為REVERSE COATING 例外訂單如下敘述 (RMK00163) . 2.例外訂單為R字頭超低光澤與PVDF (＞25μ)，背面漆可改 NATURE COATING，但搭配底漆避免遮蓋性不佳 (RMK00163) . ★品檢注意！JIS&CNS 訂單必須每滿50噸一定要再做一次TEST (RMK00259) . ** 正面噴字需管制在距板邊30mm內, 頭板、降速看板及尾板需量測噴字距板邊距離, NG時請暫留。 (RMK00358) . 【品檢】屋頂背板鋼捲缺陷之處理原則如下: (RMK00358) . 【品檢】1.鋼捲中間部份嚴重明顯缺陷(如塗佈不均,浮色,烘烤過度等目視明顯缺陷)一律不允許折讓處理,請先暫留鋼捲,並詳實記錄缺陷. (RMK00358) . 【品檢】2.外圈缺陷一律切除. (RMK00358) . 【品檢】3.內圈缺陷低於10米折讓處理,超過10米送RCL缺陷切除 (RMK00358) . 請參考歷史塗裝條件對應色差值，調整1W0862單一MASS(不含底漆)以不低於標準 85%為底線，以達到△ L 管制±0.5 以內的目標 (RMK00399) . 【抽氣量】白色系在CC1生產時,FINISH抽氣量請設定250,如生產中發生色差b值異常升高,請股長再加大抽氣量因應 (RMK00560) . 【背標正面噴印塗裝黏度】正面噴字之1W0862產品，其1W0862黏度需要45秒↑，避免噴字拖痕 (RMK00628) | 訂單:2512DFD023/002 RCL 無 <生產備註> 事項 | 訂單:2512DFD023/002 CCPK 無 <生產備註> 事項 | 訂單:2512DFD023/002 CGQC <品檢備註> 事項如下 . CNS AZ50 鍍層相當於 SYSCO AZ050 鍍層 (RMK00294) | 訂單:2512DFD023/002 CCQC <品檢備註> 事項如下 . 1.本單若塗裝背面漆一律改為REVERSE COATING 例外訂單如下敘述 (RMK00163) . 2.例外訂單為R字頭超低光澤與PVDF (＞25μ)，背面漆可改 NATURE COATING，但搭配底漆避免遮蓋性不佳 (RMK00163) . ★品檢注意！JIS&CNS 訂單必須每滿50噸一定要再做一次TEST (RMK00259) . ** 正面噴字需管制在距板邊30mm內, 頭板、降速看板及尾板需量測噴字距板邊距離, NG時請暫留。 (RMK00358) . 【品檢】屋頂背板鋼捲缺陷之處理原則如下: (RMK00358) . 【品檢】1.鋼捲中間部份嚴重明顯缺陷(如塗佈不均,浮色,烘烤過度等目視明顯缺陷)一律不允許折讓處理,請先暫留鋼捲,並詳實記錄缺陷. (RMK00358) . 【品檢】2.外圈缺陷一律切除. (RMK00358) . 【品檢】3.內圈缺陷低於10米折讓處理,超過10米送RCL缺陷切除 (RMK00358) . 請參考歷史塗裝條件對應色差值，調整1W0862單一MASS(不含底漆)以不低於標準 85%為底線，以達到△ L 管制±0.5 以內的目標 (RMK00399) . 【背標正面噴印塗裝黏度】正面噴字之1W0862產品，其1W0862黏度需要45秒↑，避免噴字拖痕 (RMK00628) | 訂單:2512DFD023/002 TOL 無 <生產備註> 事項 |  | 訂單 2512DFD023/002 修改記錄如下: 20251205 10:22:27 (21003) 退火碼: >> S1, 用途碼: >> COR004, 背面標示: >> CT01, 訂單背面顏色(五碼): >> BW736, 背面漆膜厚: >> NOM, 背面漆塗漆型式幾塗幾烤: >> 1, 鉻酸鹽: >> Z, 訂單厚度: >> 0.216, 訂單重: >> 30, 重量容許率(下限): >> 10, 重量容許率(上限): >> 10, 訂單寬度: >> 890, 鍍製方式: >> BC, 鋼捲內徑: >> 508, 鋼捲下限重: >> 3, 鋼捲上限重: >> 5, 壓花條件碼: >> -, 表面花紋: >> R, 綠色識別碼: >> -, 印刷輥號: >> -, 產品代碼: >> PPGL, 皮膜碼: >> -, 單位別: >> M, 油品種類: >> Z, 塗油量: >> Z, 包裝代碼: >> D4 , 保護膜碼: >> -, 客戶試片取樣型式: >> -, 調質碼: >> S, 套筒碼: >> P , 規格: >> CGLCC-10, 製造標準: >> CNS, 表面處理劑種類: >> Z, 表面處理劑塗佈量: >> Z, 伸長率測試: >> N, 硬度測試碼: >> N, 抗拉強度測試: >> N, 降伏強度測試: >> N, 厚度變異: >> -8, 訂單正面顏色(五碼): >> 1W086, 正面漆膜厚: >> NOM, 正面漆塗漆型式幾塗幾烤: >> 2, 修邊碼: >> Y, 重量碼: >> AW, 鋼捲捲向: >> I, 鍍層碼: >> AZ50, | H:厚度偏薄
PPGL | 2512DFD024/001 | 1. 提醒：CNS 第三類保固 PPGL AZ150（含）以上，PPGI Z27 （含）以上 TOP ≧25U , BK 兩層塗裝 (OFP00448)-{.不符.} 2. 再三提醒確認！CNS &JIS 塗裝 PVDF 需要"3類"耐候等級。並注意鍍層或膜厚是否符合.... (OFP00568)-{.不符.} 3. 單捲限重檢核 (原料重:15~20, 分切困難:15.00~16.00,20, 單捲限重:4.00~5.00)(OFP00031)-{.不符.} | 1. 部分大陸料含B元素超過CNS規範管制，故請原料CNS規範之訂單不要配大陸料 (OFP00684)-{.不符.} | 1. 訂單若有厚度變異，冷軋厚度公差比照烤漆計算公式 , 但最小為 1/2 公差做設定 (OFP00254)-{.不符.} 2. "偏薄要求訂單" 鍍後厚度減 鍍後厚度下限需大於 0.02 MM,以免發生厚度不足狀況 (OFP00369)-{.不符.} 3. 提醒：CNS 第三類保固 PPGL AZ150（含）以上，PPGI Z27 （含）以上 TOP ≧25U , BK 兩層塗裝 (OFP00448)-{.不符.} 4. 再三提醒確認！CNS &JIS 塗裝 PVDF 需要"3類"耐候等級。並注意鍍層或膜厚是否符合.... (OFP00568)-{.不符.} 5. 部分大陸料含B元素超過CNS規範管制，故請原料CNS規範之訂單不要配大陸料 (OFP00684)-{.不符.} | 訂單:2512DFD024/001 CPL <生產備註> 事項如下 . 除HGI/ HGL 訂單邊緣不噴油. 其餘皆側緣噴油 (RMK00285) | 訂單:2512DFD024/001 CR1 無 <生產備註> 事項 | 訂單:2512DFD024/001 CR2 無 <生產備註> 事項 | 訂單:2512DFD024/001 CG1 <生產備註> 事項如下 . 平板類,鍍鋅生產時SKIN PASS & T/L 請依據鍍鋅標準規定生產 (RMK00100) . 鍍鋅表面不可有鋅痕、壓痕、凹陷、及刮傷 、應變痕等。 (RMK00100) . 出口鋼捲盤捲後目視不允許有鼓起. (RMK00100) | 訂單:2512DFD024/001 CG2 <生產備註> 事項如下 . 平板類,鍍鋅生產時SKIN PASS & T/L 請依據鍍鋅標準規定生產 (RMK00100) . 鍍鋅表面不可有鋅痕、壓痕、凹陷、及刮傷 、應變痕等。 (RMK00100) . 出口鋼捲盤捲後目視不允許有鼓起. (RMK00100) | 訂單:2512DFD024/001 CC1 <生產備註> 事項如下 . 【修補漆】郁潔曰：修補漆*1 (RMK-E_CHIN) . 1.本單若塗裝背面漆一律改為REVERSE COATING 例外訂單如下敘述 (RMK00163) . 2.例外訂單為R字頭超低光澤與PVDF (＞25μ)，背面漆可改 NATURE COATING，但搭配底漆避免遮蓋性不佳 (RMK00163) . ★品檢注意！JIS&CNS 訂單必須每滿50噸一定要再做一次TEST (RMK00259) . 1.有客戶要下CNS第3類,以下備註麻煩CCP與TSD遵循,謝謝! (RMK00394) . 1.1.面漆塗佈量務必>=90%（如果背面用面漆也一樣） (RMK00394) . 1.2.務必留30cm*全寬試片1片,供實驗室委託確認SST與QUV性能。並於試片上註明"SST 2000HRS、QUV 1500HRS" (RMK00394) . 【PMT】本單面漆為"PVDF"，經會議決議需量測板溫並記錄之。每一張排程需量測一次否則追究責任 (RMK00503) | 訂單:2512DFD024/001 CC2 <生產備註> 事項如下 . 【修補漆】郁潔曰：修補漆*1 (RMK-E_CHIN) . 1.本單若塗裝背面漆一律改為REVERSE COATING 例外訂單如下敘述 (RMK00163) . 2.例外訂單為R字頭超低光澤與PVDF (＞25μ)，背面漆可改 NATURE COATING，但搭配底漆避免遮蓋性不佳 (RMK00163) . ★品檢注意！JIS&CNS 訂單必須每滿50噸一定要再做一次TEST (RMK00259) . 1.有客戶要下CNS第3類,以下備註麻煩CCP與TSD遵循,謝謝! (RMK00394) . 1.1.面漆塗佈量務必>=90%（如果背面用面漆也一樣） (RMK00394) . 1.2.務必留30cm*全寬試片1片,供實驗室委託確認SST與QUV性能。並於試片上註明"SST 2000HRS、QUV 1500HRS" (RMK00394) . 【PMT】本單面漆為"PVDF"，經會議決議需量測板溫並記錄之。每一張排程需量測一次否則追究責任 (RMK00503) | 訂單:2512DFD024/001 RCL 無 <生產備註> 事項 | 訂單:2512DFD024/001 CCPK 無 <生產備註> 事項 | 訂單:2512DFD024/001 CGQC 無 <品檢備註> 事項 | 訂單:2512DFD024/001 CCQC <品檢備註> 事項如下 . 1.本單若塗裝背面漆一律改為REVERSE COATING 例外訂單如下敘述 (RMK00163) . 2.例外訂單為R字頭超低光澤與PVDF (＞25μ)，背面漆可改 NATURE COATING，但搭配底漆避免遮蓋性不佳 (RMK00163) . ★品檢注意！JIS&CNS 訂單必須每滿50噸一定要再做一次TEST (RMK00259) . 1.有客戶要下CNS第3類,以下備註麻煩CCP與TSD遵循,謝謝! (RMK00394) . 1.1.面漆塗佈量務必>=90%（如果背面用面漆也一樣） (RMK00394) . 1.2.務必留30cm*全寬試片1片,供實驗室委託確認SST與QUV性能。並於試片上註明"SST 2000HRS、QUV 1500HRS" (RMK00394) . 【PMT】本單面漆為"PVDF"，經會議決議需量測板溫並記錄之。每一張排程需量測一次否則追究責任 (RMK00503) | 訂單:2512DFD024/001 TOL 無 <生產備註> 事項 | 【修補漆】郁潔曰：修補漆*1^^/CC1/CC2/ <<.E_CHIN 2025/12/09 15:07.>> | 訂單 2512DFD024/001 修改記錄如下: 20251205 13:22:34 (22030) 退火碼: >> S1, 用途碼: >> CIA008, 背面標示: >> C815, 訂單背面顏色(五碼): >> BW73Y, 背面漆膜厚: >> 12.5, 背面漆塗漆型式幾塗幾烤: >> 2, 鉻酸鹽: >> Z, 訂單厚度: >> 0.52, 訂單重: >> 5, 重量容許率(下限): >> 10, 重量容許率(上限): >> 10, 訂單寬度: >> 914, 鍍製方式: >> AC, 鋼捲內徑: >> 508, 鋼捲下限重: >> 4, 鋼捲上限重: >> 5, 壓花條件碼: >> -, 表面花紋: >> R, GL鋅花要求下限: >> -, GL鋅花要求上限: >> -, 綠色識別碼: >> -, 印刷輥號: >> -, 產品代碼: >> PPGL, 皮膜碼: >> -, 單位別: >> M, 油品種類: >> Z, 塗油量: >> Z, 包裝代碼: >> D2 , 保護膜碼: >> -, 客戶試片取樣型式: >> -, 調質碼: >> S, 套筒碼: >> R , 規格: >> CGLCC-30, 製造標準: >> CNS, 表面處理劑種類: >> Z, 表面處理劑塗佈量: >> Z, 伸長率測試: >> Y, 硬度測試碼: >> Y, 抗拉強度測試: >> Y, 降伏強度測試: >> Y, 厚度變異: >> -1.4, 訂單正面顏色(五碼): >> FY628, 正面漆膜厚: >> 25, 正面漆塗漆型式幾塗幾烤: >> 2, 修邊碼: >> Y, 重量碼: >> AW, 鋼捲捲向: >> I, 鍍層碼: >> AZ150, | H:厚度偏薄
PPSUS | 2512DFD025/002 |  |  | 1. PPSUS&PPAL 單位長度(M/T)要自己算完後修改 SOP內容。RD洗衣機外殼用可用 -0.04～0 去算 (OFP00649)-{.不符.} | 訂單:2512DFD025/002 CPL 無 <生產備註> 事項 | 訂單:2512DFD025/002 CR1 無 <生產備註> 事項 | 訂單:2512DFD025/002 CR2 無 <生產備註> 事項 | 訂單:2512DFD025/002 CG1 無 <生產備註> 事項 | 訂單:2512DFD025/002 CG2 無 <生產備註> 事項 | 訂單:2512DFD025/002 CC1 <生產備註> 事項如下 . 1.入口板厚以平凸分釐卡量測,其W/D距板邊10mm處量測 (RMK00619) . 2.入口急峻度≦0.7%，毛邊(雙平頭分釐卡)≦30μm(一定要落實記錄，以作為品質追蹤依據) (RMK00619) . 3.出/入口鼓起≦0.5mm超出管制規格請TSD送RCL確認板形 (RMK00619) . 4.前處理皮膜Si=14±5 mg/m2於CC2品檢室Twin-X:NRC350-Si(SUS304)檢測 (RMK00619) . 5.其餘品質管制若無特別註明，則以對應的烤漆產品用途管制 (RMK00619) . 6.【捲取+套桶】出口一律 STAGGER 捲取，並使用比訂單寬度"加寬"的套桶（一般為"P"，超低光澤與印刷為"S"） (RMK00619) | 訂單:2512DFD025/002 CC2 <生產備註> 事項如下 . 1.入口板厚以平凸分釐卡量測,其W/D距板邊10mm處量測 (RMK00619) . 2.入口急峻度≦0.7%，毛邊(雙平頭分釐卡)≦30μm(一定要落實記錄，以作為品質追蹤依據) (RMK00619) . 3.出/入口鼓起≦0.5mm超出管制規格請TSD送RCL確認板形 (RMK00619) . 4.前處理皮膜Si=14±5 mg/m2於CC2品檢室Twin-X:NRC350-Si(SUS304)檢測 (RMK00619) . 5.其餘品質管制若無特別註明，則以對應的烤漆產品用途管制 (RMK00619) . 6.【捲取+套桶】出口一律 STAGGER 捲取，並使用比訂單寬度"加寬"的套桶（一般為"P"，超低光澤與印刷為"S"） (RMK00619) | 訂單:2512DFD025/002 RCL 無 <生產備註> 事項 | 訂單:2512DFD025/002 CCPK 無 <生產備註> 事項 | 訂單:2512DFD025/002 CGQC 無 <品檢備註> 事項 | 訂單:2512DFD025/002 CCQC <品檢備註> 事項如下 . 1.入口板厚以平凸分釐卡量測,其W/D距板邊10mm處量測 (RMK00619) . 2.入口急峻度≦0.7%，毛邊(雙平頭分釐卡)≦30μm(一定要落實記錄，以作為品質追蹤依據) (RMK00619) . 3.出/入口鼓起≦0.5mm超出管制規格請TSD送RCL確認板形 (RMK00619) . 4.前處理皮膜Si=14±5 mg/m2於CC2品檢室Twin-X:NRC350-Si(SUS304)檢測 (RMK00619) . 5.其餘品質管制若無特別註明，則以對應的烤漆產品用途管制 (RMK00619) . 6.【捲取+套桶】出口一律 STAGGER 捲取，並使用比訂單寬度"加寬"的套桶（一般為"P"，超低光澤與印刷為"S"） (RMK00619) | 訂單:2512DFD025/002 TOL 無 <生產備註> 事項 |  | 訂單 2512DFD025/002 修改記錄如下: 20251208 14:18:05 (22030) 退火碼: >> S1, 用途碼: >> CIA008, 背面標示: >> C989, 訂單背面顏色(五碼): >> BW73Y, 背面漆膜厚: >> 12.5, 背面漆塗漆型式幾塗幾烤: >> 2, 鉻酸鹽: >> Z, 訂單厚度: >> 0.36, 訂單重: >> 40, 重量容許率(下限): >> 10, 重量容許率(上限): >> 10, 訂單寬度: >> 914, 鍍製方式: >> BC, 鋼捲內徑: >> 508, 鋼捲下限重: >> 4, 鋼捲上限重: >> 4.9, 壓花條件碼: >> -, 表面花紋: >> -, 綠色識別碼: >> -, 印刷輥號: >> -, 產品代碼: >> PPSUS, 皮膜碼: >> -, 單位別: >> M, 油品種類: >> Z, 塗油量: >> Z, 包裝代碼: >> A3 , 保護膜碼: >> -, 客戶試片取樣型式: >> -, 調質碼: >> S, 套筒碼: >> P , 規格: >> CSUS304-20, 製造標準: >> SYSCO, 表面處理劑種類: >> Z, 表面處理劑塗佈量: >> Z, 伸長率測試: >> N, 硬度測試碼: >> N, 抗拉強度測試: >> N, 降伏強度測試: >> N, 厚度變異: >> 0, 訂單正面顏色(五碼): >> 2Y730, 正面漆膜厚: >> 25, 正面漆塗漆型式幾塗幾烤: >> 2, 修邊碼: >> Y, 重量碼: >> AW, 鋼捲捲向: >> I, 鍍層碼: >> -, | *:
PPSUS | 2512DFD025/003 |  |  | 1. PPSUS&PPAL 單位長度(M/T)要自己算完後修改 SOP內容。RD洗衣機外殼用可用 -0.04～0 去算 (OFP00649)-{.不符.} | 訂單:2512DFD025/003 CPL 無 <生產備註> 事項 | 訂單:2512DFD025/003 CR1 無 <生產備註> 事項 | 訂單:2512DFD025/003 CR2 無 <生產備註> 事項 | 訂單:2512DFD025/003 CG1 <生產備註> 事項如下 . 瓦形屋頂用 注意鍍層控制範圍：min=標準值，Max=標準值+30 (RMK00103) . 因成形性需求故鍍層量有上限管制，排程變換前後一顆分切請U3暫留，待產線確認鍍層量後再行處置。 (RMK00103) | 訂單:2512DFD025/003 CG2 <生產備註> 事項如下 . 瓦形屋頂用 注意鍍層控制範圍：min=標準值，Max=標準值+30 (RMK00103) . 因成形性需求故鍍層量有上限管制，排程變換前後一顆分切請U3暫留，待產線確認鍍層量後再行處置。 (RMK00103) | 訂單:2512DFD025/003 CC1 <生產備註> 事項如下 . 超低光澤產品,色差計塗佈量依據5+20U為基準。RYF89 以5+22U為基準。 (RMK00103) . 請出口人員貼上"請勿堆疊"紅色標簽. (RMK00103) . R字頭色碼因色差對膜厚極其敏感，MASS目標102%~115%之間. (RMK00103) . R字頭色碼塗佈量須在20U以上,不然會有白色點狀(繩紋),已被客戶訴賠. (RMK00103) . 捲起單位張力請加大至 5.5（有另行備註要求張力設定時，依另行備註需求設定）） (RMK00103) . 1.入口板厚以平凸分釐卡量測,其W/D距板邊10mm處量測 (RMK00619) . 2.入口急峻度≦0.7%，毛邊(雙平頭分釐卡)≦30μm(一定要落實記錄，以作為品質追蹤依據) (RMK00619) . 3.出/入口鼓起≦0.5mm超出管制規格請TSD送RCL確認板形 (RMK00619) . 4.前處理皮膜Si=14±5 mg/m2於CC2品檢室Twin-X:NRC350-Si(SUS304)檢測 (RMK00619) . 5.其餘品質管制若無特別註明，則以對應的烤漆產品用途管制 (RMK00619) . 6.【捲取+套桶】出口一律 STAGGER 捲取，並使用比訂單寬度"加寬"的套桶（一般為"P"，超低光澤與印刷為"S"） (RMK00619) | 訂單:2512DFD025/003 CC2 <生產備註> 事項如下 . 超低光澤產品,色差計塗佈量依據5+20U為基準。RYF89 以5+22U為基準。 (RMK00103) . 請出口人員貼上"請勿堆疊"紅色標簽. (RMK00103) . R字頭色碼因色差對膜厚極其敏感，MASS目標102%~115%之間. (RMK00103) . R字頭色碼塗佈量須在20U以上,不然會有白色點狀(繩紋),已被客戶訴賠. (RMK00103) . 1.入口板厚以平凸分釐卡量測,其W/D距板邊10mm處量測 (RMK00619) . 2.入口急峻度≦0.7%，毛邊(雙平頭分釐卡)≦30μm(一定要落實記錄，以作為品質追蹤依據) (RMK00619) . 3.出/入口鼓起≦0.5mm超出管制規格請TSD送RCL確認板形 (RMK00619) . 4.前處理皮膜Si=14±5 mg/m2於CC2品檢室Twin-X:NRC350-Si(SUS304)檢測 (RMK00619) . 5.其餘品質管制若無特別註明，則以對應的烤漆產品用途管制 (RMK00619) . 6.【捲取+套桶】出口一律 STAGGER 捲取，並使用比訂單寬度"加寬"的套桶（一般為"P"，超低光澤與印刷為"S"） (RMK00619) | 訂單:2512DFD025/003 RCL 無 <生產備註> 事項 | 訂單:2512DFD025/003 CCPK 無 <生產備註> 事項 | 訂單:2512DFD025/003 CGQC <品檢備註> 事項如下 . 瓦形屋頂用 注意鍍層控制範圍：min=標準值，Max=標準值+30 (RMK00103) | 訂單:2512DFD025/003 CCQC <品檢備註> 事項如下 . 超低光澤產品,色差計塗佈量依據5+20U為基準。RYF89 以5+22U為基準。 (RMK00103) . R字頭色碼因色差對膜厚極其敏感，MASS目標102%~115%之間. (RMK00103) . 1.入口板厚以平凸分釐卡量測,其W/D距板邊10mm處量測 (RMK00619) . 2.入口急峻度≦0.7%，毛邊(雙平頭分釐卡)≦30μm(一定要落實記錄，以作為品質追蹤依據) (RMK00619) . 3.出/入口鼓起≦0.5mm超出管制規格請TSD送RCL確認板形 (RMK00619) . 4.前處理皮膜Si=14±5 mg/m2於CC2品檢室Twin-X:NRC350-Si(SUS304)檢測 (RMK00619) . 5.其餘品質管制若無特別註明，則以對應的烤漆產品用途管制 (RMK00619) . 6.【捲取+套桶】出口一律 STAGGER 捲取，並使用比訂單寬度"加寬"的套桶（一般為"P"，超低光澤與印刷為"S"） (RMK00619) | 訂單:2512DFD025/003 TOL 無 <生產備註> 事項 |  | 訂單 2512DFD025/003 修改記錄如下: 20251208 14:18:07 (22030) 退火碼: >> S1, 用途碼: >> CIA008, 背面標示: >> C989, 訂單背面顏色(五碼): >> BW73Y, 背面漆膜厚: >> 12.5, 背面漆塗漆型式幾塗幾烤: >> 2, 鉻酸鹽: >> Z, 訂單厚度: >> 0.36, 訂單重: >> 20, 重量容許率(下限): >> 10, 重量容許率(上限): >> 10, 訂單寬度: >> 914, 鍍製方式: >> BC, 鋼捲內徑: >> 508, 鋼捲下限重: >> 4, 鋼捲上限重: >> 4.9, 壓花條件碼: >> -, 表面花紋: >> -, 綠色識別碼: >> -, 印刷輥號: >> -, 產品代碼: >> PPSUS, 皮膜碼: >> -, 單位別: >> M, 油品種類: >> Z, 塗油量: >> Z, 包裝代碼: >> A3 , 保護膜碼: >> -, 客戶試片取樣型式: >> -, 調質碼: >> S, 套筒碼: >> S , 規格: >> CSUS304-20, 製造標準: >> SYSCO, 表面處理劑種類: >> Z, 表面處理劑塗佈量: >> Z, 伸長率測試: >> N, 硬度測試碼: >> N, 抗拉強度測試: >> N, 降伏強度測試: >> N, 厚度變異: >> 0, 訂單正面顏色(五碼): >> RYF89, 正面漆膜厚: >> 25, 正面漆塗漆型式幾塗幾烤: >> 2, 修邊碼: >> Y, 重量碼: >> AW, 鋼捲捲向: >> I, 鍍層碼: >> -, | *:
PPGL | 2512DFD032/001 | 1. 提醒：CNS 第三類保固 PPGL AZ150（含）以上，PPGI Z27 （含）以上 TOP ≧25U , BK 兩層塗裝 (OFP00448)-{.不符.} 2. 再三提醒確認！CNS &JIS 塗裝 PVDF 需要"3類"耐候等級。並注意鍍層或膜厚是否符合.... (OFP00568)-{.不符.} | 1. 部分大陸料含B元素超過CNS規範管制，故請原料CNS規範之訂單不要配大陸料 (OFP00684)-{.不符.} | 1. 提醒：CNS 第三類保固 PPGL AZ150（含）以上，PPGI Z27 （含）以上 TOP ≧25U , BK 兩層塗裝 (OFP00448)-{.不符.} 2. 再三提醒確認！CNS &JIS 塗裝 PVDF 需要"3類"耐候等級。並注意鍍層或膜厚是否符合.... (OFP00568)-{.不符.} 3. 部分大陸料含B元素超過CNS規範管制，故請原料CNS規範之訂單不要配大陸料 (OFP00684)-{.不符.} | 訂單:2512DFD032/001 CPL <生產備註> 事項如下 . 除HGI/ HGL 訂單邊緣不噴油. 其餘皆側緣噴油 (RMK00285) | 訂單:2512DFD032/001 CR1 無 <生產備註> 事項 | 訂單:2512DFD032/001 CR2 無 <生產備註> 事項 | 訂單:2512DFD032/001 CG1 <生產備註> 事項如下 . 【板形】翰宇曰：鋼捲須經分條，請注意鋼捲平整度 (RMK-E_CHIN) . 平板類,鍍鋅生產時SKIN PASS & T/L 請依據鍍鋅標準規定生產 (RMK00100) . 鍍鋅表面不可有鋅痕、壓痕、凹陷、及刮傷 、應變痕等。 (RMK00100) . 出口鋼捲盤捲後目視不允許有鼓起. (RMK00100) . 鍍層 AZ150 (含) 以上 , 鋅花等級 C~E 目標D，避免鋅花晶界明顯後續造成烤漆點狀未塗漆。 (RMK00565) | 訂單:2512DFD032/001 CG2 <生產備註> 事項如下 . 【板形】翰宇曰：鋼捲須經分條，請注意鋼捲平整度 (RMK-E_CHIN) . 平板類,鍍鋅生產時SKIN PASS & T/L 請依據鍍鋅標準規定生產 (RMK00100) . 鍍鋅表面不可有鋅痕、壓痕、凹陷、及刮傷 、應變痕等。 (RMK00100) . 出口鋼捲盤捲後目視不允許有鼓起. (RMK00100) . 鍍層 AZ150 (含) 以上 , 鋅花等級 C~E 目標D，避免鋅花晶界明顯後續造成烤漆點狀未塗漆。 (RMK00565) | 訂單:2512DFD032/001 CC1 <生產備註> 事項如下 . 【板形】翰宇曰：鋼捲須經分條，請注意鋼捲平整度 (RMK-E_CHIN) . 【修補漆】翰宇曰：請提供FV607修補漆1桶。 (RMK-E_CHIN) . 1.本單若塗裝背面漆一律改為REVERSE COATING 例外訂單如下敘述 (RMK00163) . 2.例外訂單為R字頭超低光澤與PVDF (＞25μ)，背面漆可改 NATURE COATING，但搭配底漆避免遮蓋性不佳 (RMK00163) . ★品檢注意！JIS&CNS 訂單必須每滿50噸一定要再做一次TEST (RMK00259) . 請出口主操加貼"請勿堆疊"標簽紅色 (RMK00317) . 因金屬粉塗裝捲取容易變形，請RCL重整後、包裝與倉庫一律放置SKID上防止變形 (RMK00317) . 1.有客戶要下CNS第3類,以下備註麻煩CCP與TSD遵循,謝謝! (RMK00394) . 1.1.面漆塗佈量務必>=90%（如果背面用面漆也一樣） (RMK00394) . 1.2.務必留30cm*全寬試片1片,供實驗室委託確認SST與QUV性能。並於試片上註明"SST 2000HRS、QUV 1500HRS" (RMK00394) . 【PMT】本單面漆為"PVDF"，經會議決議需量測板溫並記錄之。每一張排程需量測一次否則追究責任 (RMK00503) | 訂單:2512DFD032/001 CC2 <生產備註> 事項如下 . 【板形】翰宇曰：鋼捲須經分條，請注意鋼捲平整度 (RMK-E_CHIN) . 【修補漆】翰宇曰：請提供FV607修補漆1桶。 (RMK-E_CHIN) . 1.本單若塗裝背面漆一律改為REVERSE COATING 例外訂單如下敘述 (RMK00163) . 2.例外訂單為R字頭超低光澤與PVDF (＞25μ)，背面漆可改 NATURE COATING，但搭配底漆避免遮蓋性不佳 (RMK00163) . ★品檢注意！JIS&CNS 訂單必須每滿50噸一定要再做一次TEST (RMK00259) . 請出口主操加貼"請勿堆疊"標簽紅色 (RMK00317) . 因金屬粉塗裝捲取容易變形，請RCL重整後、包裝與倉庫一律放置SKID上防止變形 (RMK00317) . 1.有客戶要下CNS第3類,以下備註麻煩CCP與TSD遵循,謝謝! (RMK00394) . 1.1.面漆塗佈量務必>=90%（如果背面用面漆也一樣） (RMK00394) . 1.2.務必留30cm*全寬試片1片,供實驗室委託確認SST與QUV性能。並於試片上註明"SST 2000HRS、QUV 1500HRS" (RMK00394) . 【PMT】本單面漆為"PVDF"，經會議決議需量測板溫並記錄之。每一張排程需量測一次否則追究責任 (RMK00503) | 訂單:2512DFD032/001 RCL <生產備註> 事項如下 . 因金屬粉塗裝捲取容易變形，請RCL重整後、包裝與倉庫一律放置SKID上防止變形 (RMK00317) | 訂單:2512DFD032/001 CCPK <生產備註> 事項如下 . 因金屬粉塗裝捲取容易變形，請RCL重整後、包裝與倉庫一律放置SKID上防止變形 (RMK00317) | 訂單:2512DFD032/001 CGQC <品檢備註> 事項如下 . 鍍層 AZ150 (含) 以上 , 鋅花等級 C~E 目標D，避免鋅花晶界明顯後續造成烤漆點狀未塗漆。 (RMK00565) | 訂單:2512DFD032/001 CCQC <品檢備註> 事項如下 . 1.本單若塗裝背面漆一律改為REVERSE COATING 例外訂單如下敘述 (RMK00163) . 2.例外訂單為R字頭超低光澤與PVDF (＞25μ)，背面漆可改 NATURE COATING，但搭配底漆避免遮蓋性不佳 (RMK00163) . ★品檢注意！JIS&CNS 訂單必須每滿50噸一定要再做一次TEST (RMK00259) . 因金屬粉塗裝捲取容易變形，請RCL重整後、包裝與倉庫一律放置SKID上防止變形 (RMK00317) . 1.有客戶要下CNS第3類,以下備註麻煩CCP與TSD遵循,謝謝! (RMK00394) . 1.1.面漆塗佈量務必>=90%（如果背面用面漆也一樣） (RMK00394) . 1.2.務必留30cm*全寬試片1片,供實驗室委託確認SST與QUV性能。並於試片上註明"SST 2000HRS、QUV 1500HRS" (RMK00394) . 【PMT】本單面漆為"PVDF"，經會議決議需量測板溫並記錄之。每一張排程需量測一次否則追究責任 (RMK00503) | 訂單:2512DFD032/001 TOL 無 <生產備註> 事項 | 【修補漆】翰宇曰：請提供FV607修補漆1桶。^^/CC1/CC2/ <<.E_CHIN 2025/12/11 08:51.>> 【板形】翰宇曰：鋼捲須經分條，請注意鋼捲平整度^^/CG1/CG2/CC1/CC2/ <<.E_CHIN 2025/12/11 09:00.>> | 訂單 2512DFD032/001 修改記錄如下: 20251210 10:46:46 (21003) 退火碼: >> H2, 用途碼: >> CIA008, 背面標示: >> C815, 訂單背面顏色(五碼): >> BV40Y, 背面漆膜厚: >> 12.5, 背面漆塗漆型式幾塗幾烤: >> 2, 鉻酸鹽: >> Z, 訂單厚度: >> 0.5, 訂單重: >> 60, 重量容許率(下限): >> 10, 重量容許率(上限): >> 10, 訂單寬度: >> 1225, 鍍製方式: >> AC, 鋼捲內徑: >> 508, 鋼捲下限重: >> 3, 鋼捲上限重: >> 4.2, 壓花條件碼: >> -, 表面花紋: >> R, GL鋅花要求下限: >> -, GL鋅花要求上限: >> -, 綠色識別碼: >> -, 印刷輥號: >> -, 產品代碼: >> PPGL, 皮膜碼: >> -, 單位別: >> M, 油品種類: >> Z, 塗油量: >> Z, 包裝代碼: >> D2 , 保護膜碼: >> -, 客戶試片取樣型式: >> -, 調質碼: >> S, 套筒碼: >> N , 規格: >> CGLC570-30, 製造標準: >> CNS, 表面處理劑種類: >> Z, 表面處理劑塗佈量: >> Z, 伸長率測試: >> Y, 硬度測試碼: >> Y, 抗拉強度測試: >> Y, 降伏強度測試: >> Y, 厚度變異: >> 0, 訂單正面顏色(五碼): >> FV607, 正面漆膜厚: >> 25, 正面漆塗漆型式幾塗幾烤: >> 2, 修邊碼: >> Y, 重量碼: >> AW, 鋼捲捲向: >> I, 鍍層碼: >> AZ150, | *:
PPGL | 2512DFD032/002 | 1. 提醒：CNS 第三類保固 PPGL AZ150（含）以上，PPGI Z27 （含）以上 TOP ≧25U , BK 兩層塗裝 (OFP00448)-{.不符.} 2. 再三提醒確認！CNS &JIS 塗裝 PVDF 需要"3類"耐候等級。並注意鍍層或膜厚是否符合.... (OFP00568)-{.不符.} | 1. 部分大陸料含B元素超過CNS規範管制，故請原料CNS規範之訂單不要配大陸料 (OFP00684)-{.不符.} | 1. 提醒：CNS 第三類保固 PPGL AZ150（含）以上，PPGI Z27 （含）以上 TOP ≧25U , BK 兩層塗裝 (OFP00448)-{.不符.} 2. 再三提醒確認！CNS &JIS 塗裝 PVDF 需要"3類"耐候等級。並注意鍍層或膜厚是否符合.... (OFP00568)-{.不符.} 3. 部分大陸料含B元素超過CNS規範管制，故請原料CNS規範之訂單不要配大陸料 (OFP00684)-{.不符.} | 訂單:2512DFD032/002 CPL <生產備註> 事項如下 . 除HGI/ HGL 訂單邊緣不噴油. 其餘皆側緣噴油 (RMK00285) | 訂單:2512DFD032/002 CR1 無 <生產備註> 事項 | 訂單:2512DFD032/002 CR2 無 <生產備註> 事項 | 訂單:2512DFD032/002 CG1 <生產備註> 事項如下 . 平板類,鍍鋅生產時SKIN PASS & T/L 請依據鍍鋅標準規定生產 (RMK00100) . 鍍鋅表面不可有鋅痕、壓痕、凹陷、及刮傷 、應變痕等。 (RMK00100) . 出口鋼捲盤捲後目視不允許有鼓起. (RMK00100) . 鍍層 AZ150 (含) 以上 , 鋅花等級 C~E 目標D，避免鋅花晶界明顯後續造成烤漆點狀未塗漆。 (RMK00565) | 訂單:2512DFD032/002 CG2 <生產備註> 事項如下 . 平板類,鍍鋅生產時SKIN PASS & T/L 請依據鍍鋅標準規定生產 (RMK00100) . 鍍鋅表面不可有鋅痕、壓痕、凹陷、及刮傷 、應變痕等。 (RMK00100) . 出口鋼捲盤捲後目視不允許有鼓起. (RMK00100) . 鍍層 AZ150 (含) 以上 , 鋅花等級 C~E 目標D，避免鋅花晶界明顯後續造成烤漆點狀未塗漆。 (RMK00565) | 訂單:2512DFD032/002 CC1 <生產備註> 事項如下 . 【修補漆】翰宇曰：請提供FV306修補漆1桶。 (RMK-E_CHIN) . 1.本單若塗裝背面漆一律改為REVERSE COATING 例外訂單如下敘述 (RMK00163) . 2.例外訂單為R字頭超低光澤與PVDF (＞25μ)，背面漆可改 NATURE COATING，但搭配底漆避免遮蓋性不佳 (RMK00163) . ★品檢注意！JIS&CNS 訂單必須每滿50噸一定要再做一次TEST (RMK00259) . 請出口主操加貼"請勿堆疊"標簽紅色 (RMK00317) . 因金屬粉塗裝捲取容易變形，請RCL重整後、包裝與倉庫一律放置SKID上防止變形 (RMK00317) . 1.有客戶要下CNS第3類,以下備註麻煩CCP與TSD遵循,謝謝! (RMK00394) . 1.1.面漆塗佈量務必>=90%（如果背面用面漆也一樣） (RMK00394) . 1.2.務必留30cm*全寬試片1片,供實驗室委託確認SST與QUV性能。並於試片上註明"SST 2000HRS、QUV 1500HRS" (RMK00394) . 【PMT】本單面漆為"PVDF"，經會議決議需量測板溫並記錄之。每一張排程需量測一次否則追究責任 (RMK00503) | 訂單:2512DFD032/002 CC2 <生產備註> 事項如下 . 【修補漆】翰宇曰：請提供FV306修補漆1桶。 (RMK-E_CHIN) . 1.本單若塗裝背面漆一律改為REVERSE COATING 例外訂單如下敘述 (RMK00163) . 2.例外訂單為R字頭超低光澤與PVDF (＞25μ)，背面漆可改 NATURE COATING，但搭配底漆避免遮蓋性不佳 (RMK00163) . ★品檢注意！JIS&CNS 訂單必須每滿50噸一定要再做一次TEST (RMK00259) . 請出口主操加貼"請勿堆疊"標簽紅色 (RMK00317) . 因金屬粉塗裝捲取容易變形，請RCL重整後、包裝與倉庫一律放置SKID上防止變形 (RMK00317) . 1.有客戶要下CNS第3類,以下備註麻煩CCP與TSD遵循,謝謝! (RMK00394) . 1.1.面漆塗佈量務必>=90%（如果背面用面漆也一樣） (RMK00394) . 1.2.務必留30cm*全寬試片1片,供實驗室委託確認SST與QUV性能。並於試片上註明"SST 2000HRS、QUV 1500HRS" (RMK00394) . 【PMT】本單面漆為"PVDF"，經會議決議需量測板溫並記錄之。每一張排程需量測一次否則追究責任 (RMK00503) | 訂單:2512DFD032/002 RCL <生產備註> 事項如下 . 因金屬粉塗裝捲取容易變形，請RCL重整後、包裝與倉庫一律放置SKID上防止變形 (RMK00317) | 訂單:2512DFD032/002 CCPK <生產備註> 事項如下 . 因金屬粉塗裝捲取容易變形，請RCL重整後、包裝與倉庫一律放置SKID上防止變形 (RMK00317) | 訂單:2512DFD032/002 CGQC <品檢備註> 事項如下 . 鍍層 AZ150 (含) 以上 , 鋅花等級 C~E 目標D，避免鋅花晶界明顯後續造成烤漆點狀未塗漆。 (RMK00565) | 訂單:2512DFD032/002 CCQC <品檢備註> 事項如下 . 1.本單若塗裝背面漆一律改為REVERSE COATING 例外訂單如下敘述 (RMK00163) . 2.例外訂單為R字頭超低光澤與PVDF (＞25μ)，背面漆可改 NATURE COATING，但搭配底漆避免遮蓋性不佳 (RMK00163) . ★品檢注意！JIS&CNS 訂單必須每滿50噸一定要再做一次TEST (RMK00259) . 因金屬粉塗裝捲取容易變形，請RCL重整後、包裝與倉庫一律放置SKID上防止變形 (RMK00317) . 1.有客戶要下CNS第3類,以下備註麻煩CCP與TSD遵循,謝謝! (RMK00394) . 1.1.面漆塗佈量務必>=90%（如果背面用面漆也一樣） (RMK00394) . 1.2.務必留30cm*全寬試片1片,供實驗室委託確認SST與QUV性能。並於試片上註明"SST 2000HRS、QUV 1500HRS" (RMK00394) . 【PMT】本單面漆為"PVDF"，經會議決議需量測板溫並記錄之。每一張排程需量測一次否則追究責任 (RMK00503) | 訂單:2512DFD032/002 TOL 無 <生產備註> 事項 | 【修補漆】翰宇曰：請提供FV306修補漆1桶。^^/CC1/CC2/ <<.E_CHIN 2025/12/11 09:41.>> | 訂單 2512DFD032/002 修改記錄如下: 20251210 10:46:49 (21003) 退火碼: >> H2, 用途碼: >> CIA008, 背面標示: >> C815, 訂單背面顏色(五碼): >> BV40Y, 背面漆膜厚: >> 12.5, 背面漆塗漆型式幾塗幾烤: >> 2, 鉻酸鹽: >> Z, 訂單厚度: >> 0.45, 訂單重: >> 36, 重量容許率(下限): >> 10, 重量容許率(上限): >> 10, 訂單寬度: >> 914, 鍍製方式: >> AC, 鋼捲內徑: >> 508, 鋼捲下限重: >> 3, 鋼捲上限重: >> 4.2, 壓花條件碼: >> -, 表面花紋: >> R, GL鋅花要求下限: >> -, GL鋅花要求上限: >> -, 綠色識別碼: >> -, 印刷輥號: >> -, 產品代碼: >> PPGL, 皮膜碼: >> -, 單位別: >> M, 油品種類: >> Z, 塗油量: >> Z, 包裝代碼: >> D2 , 保護膜碼: >> -, 客戶試片取樣型式: >> -, 調質碼: >> S, 套筒碼: >> N , 規格: >> CGLC570-30, 製造標準: >> CNS, 表面處理劑種類: >> Z, 表面處理劑塗佈量: >> Z, 伸長率測試: >> Y, 硬度測試碼: >> Y, 抗拉強度測試: >> Y, 降伏強度測試: >> Y, 厚度變異: >> 0, 訂單正面顏色(五碼): >> FV306, 正面漆膜厚: >> 25, 正面漆塗漆型式幾塗幾烤: >> 2, 修邊碼: >> Y, 重量碼: >> AW, 鋼捲捲向: >> I, 鍍層碼: >> AZ150, | *:
PPSUS | 2512DFD033/001 |  |  | 1. PPSUS&PPAL 單位長度(M/T)要自己算完後修改 SOP內容。RD洗衣機外殼用可用 -0.04～0 去算 (OFP00649)-{.不符.} | 訂單:2512DFD033/001 CPL 無 <生產備註> 事項 | 訂單:2512DFD033/001 CR1 無 <生產備註> 事項 | 訂單:2512DFD033/001 CR2 無 <生產備註> 事項 | 訂單:2512DFD033/001 CG1 無 <生產備註> 事項 | 訂單:2512DFD033/001 CG2 無 <生產備註> 事項 | 訂單:2512DFD033/001 CC1 <生產備註> 事項如下 . 1.入口板厚以平凸分釐卡量測,其W/D距板邊10mm處量測 (RMK00619) . 2.入口急峻度≦0.7%，毛邊(雙平頭分釐卡)≦30μm(一定要落實記錄，以作為品質追蹤依據) (RMK00619) . 3.出/入口鼓起≦0.5mm超出管制規格請TSD送RCL確認板形 (RMK00619) . 4.前處理皮膜Si=14±5 mg/m2於CC2品檢室Twin-X:NRC350-Si(SUS304)檢測 (RMK00619) . 5.其餘品質管制若無特別註明，則以對應的烤漆產品用途管制 (RMK00619) . 6.【捲取+套桶】出口一律 STAGGER 捲取，並使用比訂單寬度"加寬"的套桶（一般為"P"，超低光澤與印刷為"S"） (RMK00619) | 訂單:2512DFD033/001 CC2 <生產備註> 事項如下 . 1.入口板厚以平凸分釐卡量測,其W/D距板邊10mm處量測 (RMK00619) . 2.入口急峻度≦0.7%，毛邊(雙平頭分釐卡)≦30μm(一定要落實記錄，以作為品質追蹤依據) (RMK00619) . 3.出/入口鼓起≦0.5mm超出管制規格請TSD送RCL確認板形 (RMK00619) . 4.前處理皮膜Si=14±5 mg/m2於CC2品檢室Twin-X:NRC350-Si(SUS304)檢測 (RMK00619) . 5.其餘品質管制若無特別註明，則以對應的烤漆產品用途管制 (RMK00619) . 6.【捲取+套桶】出口一律 STAGGER 捲取，並使用比訂單寬度"加寬"的套桶（一般為"P"，超低光澤與印刷為"S"） (RMK00619) | 訂單:2512DFD033/001 RCL 無 <生產備註> 事項 | 訂單:2512DFD033/001 CCPK 無 <生產備註> 事項 | 訂單:2512DFD033/001 CGQC 無 <品檢備註> 事項 | 訂單:2512DFD033/001 CCQC <品檢備註> 事項如下 . 1.入口板厚以平凸分釐卡量測,其W/D距板邊10mm處量測 (RMK00619) . 2.入口急峻度≦0.7%，毛邊(雙平頭分釐卡)≦30μm(一定要落實記錄，以作為品質追蹤依據) (RMK00619) . 3.出/入口鼓起≦0.5mm超出管制規格請TSD送RCL確認板形 (RMK00619) . 4.前處理皮膜Si=14±5 mg/m2於CC2品檢室Twin-X:NRC350-Si(SUS304)檢測 (RMK00619) . 5.其餘品質管制若無特別註明，則以對應的烤漆產品用途管制 (RMK00619) . 6.【捲取+套桶】出口一律 STAGGER 捲取，並使用比訂單寬度"加寬"的套桶（一般為"P"，超低光澤與印刷為"S"） (RMK00619) | 訂單:2512DFD033/001 TOL 無 <生產備註> 事項 |  | 訂單 2512DFD033/001 修改記錄如下: 20251210 13:29:34 (22030) 退火碼: >> S1, 用途碼: >> CIA008, 背面標示: >> C989, 訂單背面顏色(五碼): >> BW73Y, 背面漆膜厚: >> 12.5, 背面漆塗漆型式幾塗幾烤: >> 2, 鉻酸鹽: >> Z, 訂單厚度: >> 0.46, 訂單重: >> 60, 重量容許率(下限): >> 10, 重量容許率(上限): >> 10, 訂單寬度: >> 914, 鍍製方式: >> BC, 鋼捲內徑: >> 508, 鋼捲下限重: >> 3, 鋼捲上限重: >> 5, 壓花條件碼: >> -, 表面花紋: >> -, 綠色識別碼: >> -, 印刷輥號: >> -, 產品代碼: >> PPSUS, 皮膜碼: >> -, 單位別: >> M, 油品種類: >> Z, 塗油量: >> Z, 包裝代碼: >> A3 , 保護膜碼: >> -, 客戶試片取樣數量: >> 0, 客戶試片取樣型式: >> -, 調質碼: >> S, 套筒碼: >> P , 規格: >> CSUS304-20, 製造標準: >> SYSCO, 表面處理劑種類: >> Z, 表面處理劑塗佈量: >> Z, 伸長率測試: >> N, 硬度測試碼: >> N, 抗拉強度測試: >> N, 降伏強度測試: >> N, 厚度變異: >> 0, 訂單正面顏色(五碼): >> 2Y730, 正面漆膜厚: >> 25, 正面漆塗漆型式幾塗幾烤: >> 2, 修邊碼: >> Y, 重量碼: >> AW, 鋼捲捲向: >> I, 鍍層碼: >> -, | *:
PPSUS | 2512DFD033/002 |  |  | 1. PPSUS&PPAL 單位長度(M/T)要自己算完後修改 SOP內容。RD洗衣機外殼用可用 -0.04～0 去算 (OFP00649)-{.不符.} | 訂單:2512DFD033/002 CPL 無 <生產備註> 事項 | 訂單:2512DFD033/002 CR1 無 <生產備註> 事項 | 訂單:2512DFD033/002 CR2 無 <生產備註> 事項 | 訂單:2512DFD033/002 CG1 無 <生產備註> 事項 | 訂單:2512DFD033/002 CG2 無 <生產備註> 事項 | 訂單:2512DFD033/002 CC1 <生產備註> 事項如下 . 1.入口板厚以平凸分釐卡量測,其W/D距板邊10mm處量測 (RMK00619) . 2.入口急峻度≦0.7%，毛邊(雙平頭分釐卡)≦30μm(一定要落實記錄，以作為品質追蹤依據) (RMK00619) . 3.出/入口鼓起≦0.5mm超出管制規格請TSD送RCL確認板形 (RMK00619) . 4.前處理皮膜Si=14±5 mg/m2於CC2品檢室Twin-X:NRC350-Si(SUS304)檢測 (RMK00619) . 5.其餘品質管制若無特別註明，則以對應的烤漆產品用途管制 (RMK00619) . 6.【捲取+套桶】出口一律 STAGGER 捲取，並使用比訂單寬度"加寬"的套桶（一般為"P"，超低光澤與印刷為"S"） (RMK00619) | 訂單:2512DFD033/002 CC2 <生產備註> 事項如下 . 1.入口板厚以平凸分釐卡量測,其W/D距板邊10mm處量測 (RMK00619) . 2.入口急峻度≦0.7%，毛邊(雙平頭分釐卡)≦30μm(一定要落實記錄，以作為品質追蹤依據) (RMK00619) . 3.出/入口鼓起≦0.5mm超出管制規格請TSD送RCL確認板形 (RMK00619) . 4.前處理皮膜Si=14±5 mg/m2於CC2品檢室Twin-X:NRC350-Si(SUS304)檢測 (RMK00619) . 5.其餘品質管制若無特別註明，則以對應的烤漆產品用途管制 (RMK00619) . 6.【捲取+套桶】出口一律 STAGGER 捲取，並使用比訂單寬度"加寬"的套桶（一般為"P"，超低光澤與印刷為"S"） (RMK00619) | 訂單:2512DFD033/002 RCL 無 <生產備註> 事項 | 訂單:2512DFD033/002 CCPK 無 <生產備註> 事項 | 訂單:2512DFD033/002 CGQC 無 <品檢備註> 事項 | 訂單:2512DFD033/002 CCQC <品檢備註> 事項如下 . 1.入口板厚以平凸分釐卡量測,其W/D距板邊10mm處量測 (RMK00619) . 2.入口急峻度≦0.7%，毛邊(雙平頭分釐卡)≦30μm(一定要落實記錄，以作為品質追蹤依據) (RMK00619) . 3.出/入口鼓起≦0.5mm超出管制規格請TSD送RCL確認板形 (RMK00619) . 4.前處理皮膜Si=14±5 mg/m2於CC2品檢室Twin-X:NRC350-Si(SUS304)檢測 (RMK00619) . 5.其餘品質管制若無特別註明，則以對應的烤漆產品用途管制 (RMK00619) . 6.【捲取+套桶】出口一律 STAGGER 捲取，並使用比訂單寬度"加寬"的套桶（一般為"P"，超低光澤與印刷為"S"） (RMK00619) | 訂單:2512DFD033/002 TOL 無 <生產備註> 事項 |  | 訂單 2512DFD033/002 修改記錄如下: 20251210 13:29:37 (22030) 退火碼: >> S1, 用途碼: >> CIA008, 背面標示: >> C989, 訂單背面顏色(五碼): >> BW73Y, 背面漆膜厚: >> 12.5, 背面漆塗漆型式幾塗幾烤: >> 2, 鉻酸鹽: >> Z, 訂單厚度: >> 0.46, 訂單重: >> 40, 重量容許率(下限): >> 10, 重量容許率(上限): >> 10, 訂單寬度: >> 914, 鍍製方式: >> BC, 鋼捲內徑: >> 508, 鋼捲下限重: >> 3, 鋼捲上限重: >> 5, 壓花條件碼: >> -, 表面花紋: >> -, 綠色識別碼: >> -, 印刷輥號: >> -, 產品代碼: >> PPSUS, 皮膜碼: >> -, 單位別: >> M, 油品種類: >> Z, 塗油量: >> Z, 包裝代碼: >> A3 , 保護膜碼: >> -, 客戶試片取樣型式: >> -, 調質碼: >> S, 套筒碼: >> P , 規格: >> CSUS304-20, 製造標準: >> SYSCO, 表面處理劑種類: >> Z, 表面處理劑塗佈量: >> Z, 伸長率測試: >> N, 硬度測試碼: >> N, 抗拉強度測試: >> N, 降伏強度測試: >> N, 厚度變異: >> 0, 訂單正面顏色(五碼): >> 1C460, 正面漆膜厚: >> 25, 正面漆塗漆型式幾塗幾烤: >> 2, 修邊碼: >> Y, 重量碼: >> AW, 鋼捲捲向: >> I, 鍍層碼: >> -, | *:
PPSUS | 2512DFD033/004 |  |  | 1. PPSUS&PPAL 單位長度(M/T)要自己算完後修改 SOP內容。RD洗衣機外殼用可用 -0.04～0 去算 (OFP00649)-{.不符.} | 訂單:2512DFD033/004 CPL 無 <生產備註> 事項 | 訂單:2512DFD033/004 CR1 無 <生產備註> 事項 | 訂單:2512DFD033/004 CR2 無 <生產備註> 事項 | 訂單:2512DFD033/004 CG1 無 <生產備註> 事項 | 訂單:2512DFD033/004 CG2 無 <生產備註> 事項 | 訂單:2512DFD033/004 CC1 <生產備註> 事項如下 . 1.入口板厚以平凸分釐卡量測,其W/D距板邊10mm處量測 (RMK00619) . 2.入口急峻度≦0.7%，毛邊(雙平頭分釐卡)≦30μm(一定要落實記錄，以作為品質追蹤依據) (RMK00619) . 3.出/入口鼓起≦0.5mm超出管制規格請TSD送RCL確認板形 (RMK00619) . 4.前處理皮膜Si=14±5 mg/m2於CC2品檢室Twin-X:NRC350-Si(SUS304)檢測 (RMK00619) . 5.其餘品質管制若無特別註明，則以對應的烤漆產品用途管制 (RMK00619) . 6.【捲取+套桶】出口一律 STAGGER 捲取，並使用比訂單寬度"加寬"的套桶（一般為"P"，超低光澤與印刷為"S"） (RMK00619) | 訂單:2512DFD033/004 CC2 <生產備註> 事項如下 . 1.入口板厚以平凸分釐卡量測,其W/D距板邊10mm處量測 (RMK00619) . 2.入口急峻度≦0.7%，毛邊(雙平頭分釐卡)≦30μm(一定要落實記錄，以作為品質追蹤依據) (RMK00619) . 3.出/入口鼓起≦0.5mm超出管制規格請TSD送RCL確認板形 (RMK00619) . 4.前處理皮膜Si=14±5 mg/m2於CC2品檢室Twin-X:NRC350-Si(SUS304)檢測 (RMK00619) . 5.其餘品質管制若無特別註明，則以對應的烤漆產品用途管制 (RMK00619) . 6.【捲取+套桶】出口一律 STAGGER 捲取，並使用比訂單寬度"加寬"的套桶（一般為"P"，超低光澤與印刷為"S"） (RMK00619) | 訂單:2512DFD033/004 RCL 無 <生產備註> 事項 | 訂單:2512DFD033/004 CCPK 無 <生產備註> 事項 | 訂單:2512DFD033/004 CGQC 無 <品檢備註> 事項 | 訂單:2512DFD033/004 CCQC <品檢備註> 事項如下 . 1.入口板厚以平凸分釐卡量測,其W/D距板邊10mm處量測 (RMK00619) . 2.入口急峻度≦0.7%，毛邊(雙平頭分釐卡)≦30μm(一定要落實記錄，以作為品質追蹤依據) (RMK00619) . 3.出/入口鼓起≦0.5mm超出管制規格請TSD送RCL確認板形 (RMK00619) . 4.前處理皮膜Si=14±5 mg/m2於CC2品檢室Twin-X:NRC350-Si(SUS304)檢測 (RMK00619) . 5.其餘品質管制若無特別註明，則以對應的烤漆產品用途管制 (RMK00619) . 6.【捲取+套桶】出口一律 STAGGER 捲取，並使用比訂單寬度"加寬"的套桶（一般為"P"，超低光澤與印刷為"S"） (RMK00619) | 訂單:2512DFD033/004 TOL 無 <生產備註> 事項 |  | 訂單 2512DFD033/004 修改記錄如下: 20251210 13:29:41 (22030) 退火碼: >> S1, 用途碼: >> CIA008, 背面標示: >> C989, 訂單背面顏色(五碼): >> BW73Y, 背面漆膜厚: >> 12.5, 背面漆塗漆型式幾塗幾烤: >> 2, 鉻酸鹽: >> Z, 訂單厚度: >> 0.46, 訂單重: >> 25, 重量容許率(下限): >> 10, 重量容許率(上限): >> 10, 訂單寬度: >> 914, 鍍製方式: >> BC, 鋼捲內徑: >> 508, 鋼捲下限重: >> 3, 鋼捲上限重: >> 5, 壓花條件碼: >> -, 表面花紋: >> -, 綠色識別碼: >> -, 印刷輥號: >> -, 產品代碼: >> PPSUS, 皮膜碼: >> -, 單位別: >> M, 油品種類: >> Z, 塗油量: >> Z, 包裝代碼: >> A3 , 保護膜碼: >> -, 客戶試片取樣數量: >> 0, 客戶試片取樣型式: >> -, 調質碼: >> S, 套筒碼: >> P , 規格: >> CSUS304-20, 製造標準: >> SYSCO, 表面處理劑種類: >> Z, 表面處理劑塗佈量: >> Z, 伸長率測試: >> N, 硬度測試碼: >> N, 抗拉強度測試: >> N, 降伏強度測試: >> N, 厚度變異: >> 0, 訂單正面顏色(五碼): >> 1G380, 正面漆膜厚: >> 25, 正面漆塗漆型式幾塗幾烤: >> 2, 修邊碼: >> Y, 重量碼: >> AW, 鋼捲捲向: >> I, 鍍層碼: >> -, | *:
PPGL | 2512DFD034/002 | 1. 提醒：CNS 第三類保固 PPGL AZ150（含）以上，PPGI Z27 （含）以上 TOP ≧25U , BK 兩層塗裝 (OFP00448)-{.不符.} 2. 再三提醒確認！CNS &JIS 塗裝 PVDF 需要"3類"耐候等級。並注意鍍層或膜厚是否符合.... (OFP00568)-{.不符.} 3. 單捲限重檢核 (原料重:15~20, 分切困難:20, 單捲限重:4.00~4.90)(OFP00031)-{.不符.} | 1. 部分大陸料含B元素超過CNS規範管制，故請原料CNS規範之訂單不要配大陸料 (OFP00684)-{.不符.} | 1. 訂單若有厚度變異，冷軋厚度公差比照烤漆計算公式 , 但最小為 1/2 公差做設定 (OFP00254)-{.不符.} 2. "偏薄要求訂單" 鍍後厚度減 鍍後厚度下限需大於 0.02 MM,以免發生厚度不足狀況 (OFP00369)-{.不符.} 3. 提醒：CNS 第三類保固 PPGL AZ150（含）以上，PPGI Z27 （含）以上 TOP ≧25U , BK 兩層塗裝 (OFP00448)-{.不符.} 4. 再三提醒確認！CNS &JIS 塗裝 PVDF 需要"3類"耐候等級。並注意鍍層或膜厚是否符合.... (OFP00568)-{.不符.} 5. 部分大陸料含B元素超過CNS規範管制，故請原料CNS規範之訂單不要配大陸料 (OFP00684)-{.不符.} | 訂單:2512DFD034/002 CPL <生產備註> 事項如下 . 除HGI/ HGL 訂單邊緣不噴油. 其餘皆側緣噴油 (RMK00285) | 訂單:2512DFD034/002 CR1 <生產備註> 事項如下 . 完軋寬度超出管制值上限≦2mm時,冷軋繼續生產並填寫品質異常通報單給鍍鋅線,以便調整張力與板溫 (RMK00278) | 訂單:2512DFD034/002 CR2 <生產備註> 事項如下 . 完軋寬度超出管制值上限≦2mm時,冷軋繼續生產並填寫品質異常通報單給鍍鋅線,以便調整張力與板溫 (RMK00278) | 訂單:2512DFD034/002 CG1 <生產備註> 事項如下 . 平板類,鍍鋅生產時SKIN PASS & T/L 請依據鍍鋅標準規定生產 (RMK00100) . 鍍鋅表面不可有鋅痕、壓痕、凹陷、及刮傷 、應變痕等。 (RMK00100) . 出口鋼捲盤捲後目視不允許有鼓起. (RMK00100) | 訂單:2512DFD034/002 CG2 <生產備註> 事項如下 . 平板類,鍍鋅生產時SKIN PASS & T/L 請依據鍍鋅標準規定生產 (RMK00100) . 鍍鋅表面不可有鋅痕、壓痕、凹陷、及刮傷 、應變痕等。 (RMK00100) . 出口鋼捲盤捲後目視不允許有鼓起. (RMK00100) | 訂單:2512DFD034/002 CC1 <生產備註> 事項如下 . 【分切】"00"曰：限重4~4.9，若有分切問題請與業務聯絡 (RMK-E_CHIN) . 1.本單若塗裝背面漆一律改為REVERSE COATING 例外訂單如下敘述 (RMK00163) . 2.例外訂單為R字頭超低光澤與PVDF (＞25μ)，背面漆可改 NATURE COATING，但搭配底漆避免遮蓋性不佳 (RMK00163) . ★品檢注意！JIS&CNS 訂單必須每滿50噸一定要再做一次TEST (RMK00259) . 1.有客戶要下CNS第3類,以下備註麻煩CCP與TSD遵循,謝謝! (RMK00394) . 1.1.面漆塗佈量務必>=90%（如果背面用面漆也一樣） (RMK00394) . 1.2.務必留30cm*全寬試片1片,供實驗室委託確認SST與QUV性能。並於試片上註明"SST 2000HRS、QUV 1500HRS" (RMK00394) . 【PMT】本單面漆為"PVDF"，經會議決議需量測板溫並記錄之。每一張排程需量測一次否則追究責任 (RMK00503) . 【抽氣量】白色系在CC1生產時,FINISH抽氣量請設定250,如生產中發生色差b值異常升高,請股長再加大抽氣量因應 (RMK00560) | 訂單:2512DFD034/002 CC2 <生產備註> 事項如下 . 【分切】"00"曰：限重4~4.9，若有分切問題請與業務聯絡 (RMK-E_CHIN) . 1.本單若塗裝背面漆一律改為REVERSE COATING 例外訂單如下敘述 (RMK00163) . 2.例外訂單為R字頭超低光澤與PVDF (＞25μ)，背面漆可改 NATURE COATING，但搭配底漆避免遮蓋性不佳 (RMK00163) . ★品檢注意！JIS&CNS 訂單必須每滿50噸一定要再做一次TEST (RMK00259) . 1.有客戶要下CNS第3類,以下備註麻煩CCP與TSD遵循,謝謝! (RMK00394) . 1.1.面漆塗佈量務必>=90%（如果背面用面漆也一樣） (RMK00394) . 1.2.務必留30cm*全寬試片1片,供實驗室委託確認SST與QUV性能。並於試片上註明"SST 2000HRS、QUV 1500HRS" (RMK00394) . 【PMT】本單面漆為"PVDF"，經會議決議需量測板溫並記錄之。每一張排程需量測一次否則追究責任 (RMK00503) . 【抽氣量】白色系在CC1生產時,FINISH抽氣量請設定250,如生產中發生色差b值異常升高,請股長再加大抽氣量因應 (RMK00560) | 訂單:2512DFD034/002 RCL 無 <生產備註> 事項 | 訂單:2512DFD034/002 CCPK 無 <生產備註> 事項 | 訂單:2512DFD034/002 CGQC 無 <品檢備註> 事項 | 訂單:2512DFD034/002 CCQC <品檢備註> 事項如下 . 1.本單若塗裝背面漆一律改為REVERSE COATING 例外訂單如下敘述 (RMK00163) . 2.例外訂單為R字頭超低光澤與PVDF (＞25μ)，背面漆可改 NATURE COATING，但搭配底漆避免遮蓋性不佳 (RMK00163) . ★品檢注意！JIS&CNS 訂單必須每滿50噸一定要再做一次TEST (RMK00259) . 1.有客戶要下CNS第3類,以下備註麻煩CCP與TSD遵循,謝謝! (RMK00394) . 1.1.面漆塗佈量務必>=90%（如果背面用面漆也一樣） (RMK00394) . 1.2.務必留30cm*全寬試片1片,供實驗室委託確認SST與QUV性能。並於試片上註明"SST 2000HRS、QUV 1500HRS" (RMK00394) . 【PMT】本單面漆為"PVDF"，經會議決議需量測板溫並記錄之。每一張排程需量測一次否則追究責任 (RMK00503) | 訂單:2512DFD034/002 TOL 無 <生產備註> 事項 | 【分切】"00"曰：限重4~4.9，若有分切問題請與業務聯絡^^/CC1/CC2/^^ <<.E_CHIN 2025/12/11 10:31.>> | 訂單 2512DFD034/002 修改記錄如下: 20251210 16:01:17 (24025) 退火碼: >> S1, 用途碼: >> CIA008, 背面標示: >> C815, 訂單背面顏色(五碼): >> BW73Y, 背面漆膜厚: >> 12.5, 背面漆塗漆型式幾塗幾烤: >> 2, 鉻酸鹽: >> Z, 訂單厚度: >> 0.52, 訂單重: >> 35, 重量容許率(下限): >> 10, 重量容許率(上限): >> 10, 訂單寬度: >> 914, 鍍製方式: >> AC, 鋼捲內徑: >> 508, 鋼捲下限重: >> 4, 鋼捲上限重: >> 4.9, 壓花條件碼: >> -, 表面花紋: >> R, 綠色識別碼: >> -, 印刷輥號: >> -, 產品代碼: >> PPGL, 皮膜碼: >> -, 單位別: >> M, 油品種類: >> Z, 塗油量: >> Z, 包裝代碼: >> D2 , 保護膜碼: >> -, 客戶試片取樣型式: >> -, 調質碼: >> S, 套筒碼: >> R , 規格: >> CGLC400-30, 製造標準: >> CNS, 表面處理劑種類: >> Z, 表面處理劑塗佈量: >> Z, 伸長率測試: >> N, 硬度測試碼: >> N, 抗拉強度測試: >> N, 降伏強度測試: >> N, 厚度變異: >> -1.4, 訂單正面顏色(五碼): >> FW386, 正面漆膜厚: >> 25, 正面漆塗漆型式幾塗幾烤: >> 2, 修邊碼: >> Y, 重量碼: >> AW, 鋼捲捲向: >> I, 鍍層碼: >> AZ150, | H:厚度偏薄
PPGL | 2512DFD034/003 | 1. 提醒：CNS 第三類保固 PPGL AZ150（含）以上，PPGI Z27 （含）以上 TOP ≧25U , BK 兩層塗裝 (OFP00448)-{.不符.} 2. 再三提醒確認！CNS &JIS 塗裝 PVDF 需要"3類"耐候等級。並注意鍍層或膜厚是否符合.... (OFP00568)-{.不符.} 3. 單捲限重檢核 (原料重:15~20, 分切困難:20, 單捲限重:4.00~4.90)(OFP00031)-{.不符.} | 1. 部分大陸料含B元素超過CNS規範管制，故請原料CNS規範之訂單不要配大陸料 (OFP00684)-{.不符.} | 1. 訂單若有厚度變異，冷軋厚度公差比照烤漆計算公式 , 但最小為 1/2 公差做設定 (OFP00254)-{.不符.} 2. "偏薄要求訂單" 鍍後厚度減 鍍後厚度下限需大於 0.02 MM,以免發生厚度不足狀況 (OFP00369)-{.不符.} 3. 提醒：CNS 第三類保固 PPGL AZ150（含）以上，PPGI Z27 （含）以上 TOP ≧25U , BK 兩層塗裝 (OFP00448)-{.不符.} 4. 再三提醒確認！CNS &JIS 塗裝 PVDF 需要"3類"耐候等級。並注意鍍層或膜厚是否符合.... (OFP00568)-{.不符.} 5. 部分大陸料含B元素超過CNS規範管制，故請原料CNS規範之訂單不要配大陸料 (OFP00684)-{.不符.} | 訂單:2512DFD034/003 CPL <生產備註> 事項如下 . 除HGI/ HGL 訂單邊緣不噴油. 其餘皆側緣噴油 (RMK00285) | 訂單:2512DFD034/003 CR1 <生產備註> 事項如下 . 完軋寬度超出管制值上限≦2mm時,冷軋繼續生產並填寫品質異常通報單給鍍鋅線,以便調整張力與板溫 (RMK00278) | 訂單:2512DFD034/003 CR2 <生產備註> 事項如下 . 完軋寬度超出管制值上限≦2mm時,冷軋繼續生產並填寫品質異常通報單給鍍鋅線,以便調整張力與板溫 (RMK00278) | 訂單:2512DFD034/003 CG1 <生產備註> 事項如下 . 平板類,鍍鋅生產時SKIN PASS & T/L 請依據鍍鋅標準規定生產 (RMK00100) . 鍍鋅表面不可有鋅痕、壓痕、凹陷、及刮傷 、應變痕等。 (RMK00100) . 出口鋼捲盤捲後目視不允許有鼓起. (RMK00100) | 訂單:2512DFD034/003 CG2 <生產備註> 事項如下 . 平板類,鍍鋅生產時SKIN PASS & T/L 請依據鍍鋅標準規定生產 (RMK00100) . 鍍鋅表面不可有鋅痕、壓痕、凹陷、及刮傷 、應變痕等。 (RMK00100) . 出口鋼捲盤捲後目視不允許有鼓起. (RMK00100) | 訂單:2512DFD034/003 CC1 <生產備註> 事項如下 . 【分切】"00"曰：限重4~4.9，若有分切問題請與業務聯絡 (RMK-E_CHIN) . 1.本單若塗裝背面漆一律改為REVERSE COATING 例外訂單如下敘述 (RMK00163) . 2.例外訂單為R字頭超低光澤與PVDF (＞25μ)，背面漆可改 NATURE COATING，但搭配底漆避免遮蓋性不佳 (RMK00163) . ★品檢注意！JIS&CNS 訂單必須每滿50噸一定要再做一次TEST (RMK00259) . 1.有客戶要下CNS第3類,以下備註麻煩CCP與TSD遵循,謝謝! (RMK00394) . 1.1.面漆塗佈量務必>=90%（如果背面用面漆也一樣） (RMK00394) . 1.2.務必留30cm*全寬試片1片,供實驗室委託確認SST與QUV性能。並於試片上註明"SST 2000HRS、QUV 1500HRS" (RMK00394) . 【PMT】本單面漆為"PVDF"，經會議決議需量測板溫並記錄之。每一張排程需量測一次否則追究責任 (RMK00503) | 訂單:2512DFD034/003 CC2 <生產備註> 事項如下 . 【分切】"00"曰：限重4~4.9，若有分切問題請與業務聯絡 (RMK-E_CHIN) . 1.本單若塗裝背面漆一律改為REVERSE COATING 例外訂單如下敘述 (RMK00163) . 2.例外訂單為R字頭超低光澤與PVDF (＞25μ)，背面漆可改 NATURE COATING，但搭配底漆避免遮蓋性不佳 (RMK00163) . ★品檢注意！JIS&CNS 訂單必須每滿50噸一定要再做一次TEST (RMK00259) . 1.有客戶要下CNS第3類,以下備註麻煩CCP與TSD遵循,謝謝! (RMK00394) . 1.1.面漆塗佈量務必>=90%（如果背面用面漆也一樣） (RMK00394) . 1.2.務必留30cm*全寬試片1片,供實驗室委託確認SST與QUV性能。並於試片上註明"SST 2000HRS、QUV 1500HRS" (RMK00394) . 【PMT】本單面漆為"PVDF"，經會議決議需量測板溫並記錄之。每一張排程需量測一次否則追究責任 (RMK00503) | 訂單:2512DFD034/003 RCL 無 <生產備註> 事項 | 訂單:2512DFD034/003 CCPK 無 <生產備註> 事項 | 訂單:2512DFD034/003 CGQC 無 <品檢備註> 事項 | 訂單:2512DFD034/003 CCQC <品檢備註> 事項如下 . 1.本單若塗裝背面漆一律改為REVERSE COATING 例外訂單如下敘述 (RMK00163) . 2.例外訂單為R字頭超低光澤與PVDF (＞25μ)，背面漆可改 NATURE COATING，但搭配底漆避免遮蓋性不佳 (RMK00163) . ★品檢注意！JIS&CNS 訂單必須每滿50噸一定要再做一次TEST (RMK00259) . 1.有客戶要下CNS第3類,以下備註麻煩CCP與TSD遵循,謝謝! (RMK00394) . 1.1.面漆塗佈量務必>=90%（如果背面用面漆也一樣） (RMK00394) . 1.2.務必留30cm*全寬試片1片,供實驗室委託確認SST與QUV性能。並於試片上註明"SST 2000HRS、QUV 1500HRS" (RMK00394) . 【PMT】本單面漆為"PVDF"，經會議決議需量測板溫並記錄之。每一張排程需量測一次否則追究責任 (RMK00503) | 訂單:2512DFD034/003 TOL 無 <生產備註> 事項 | 【分切】"00"曰：限重4~4.9，若有分切問題請與業務聯絡^^/CC1/CC2/^^ <<.E_CHIN 2025/12/11 10:31.>> | 訂單 2512DFD034/003 修改記錄如下: 20251210 16:01:20 (24025) 退火碼: >> S1, 用途碼: >> CIA008, 背面標示: >> C815, 訂單背面顏色(五碼): >> BW73Y, 背面漆膜厚: >> 12.5, 背面漆塗漆型式幾塗幾烤: >> 2, 鉻酸鹽: >> Z, 訂單厚度: >> 0.52, 訂單重: >> 35, 重量容許率(下限): >> 10, 重量容許率(上限): >> 10, 訂單寬度: >> 914, 鍍製方式: >> AC, 鋼捲內徑: >> 508, 鋼捲下限重: >> 4, 鋼捲上限重: >> 4.9, 壓花條件碼: >> -, 表面花紋: >> R, 綠色識別碼: >> -, 印刷輥號: >> -, 產品代碼: >> PPGL, 皮膜碼: >> -, 單位別: >> M, 油品種類: >> Z, 塗油量: >> Z, 包裝代碼: >> D2 , 保護膜碼: >> -, 客戶試片取樣型式: >> -, 調質碼: >> S, 套筒碼: >> R , 規格: >> CGLC400-30, 製造標準: >> CNS, 表面處理劑種類: >> Z, 表面處理劑塗佈量: >> Z, 伸長率測試: >> N, 硬度測試碼: >> N, 抗拉強度測試: >> N, 降伏強度測試: >> N, 厚度變異: >> -1.4, 訂單正面顏色(五碼): >> FY326, 正面漆膜厚: >> 25, 正面漆塗漆型式幾塗幾烤: >> 2, 修邊碼: >> Y, 重量碼: >> AW, 鋼捲捲向: >> I, 鍍層碼: >> AZ150, | H:厚度偏薄
PPGL | 2512DFD035/001 | 1. 單捲限重檢核 (原料重:15~20, 分切困難:16.00~16.80,19.60~20, 單捲限重:2.80~3.20)(OFP00031)-{.不符.} | 1. 部分大陸料含B元素超過CNS規範管制，故請原料CNS規範之訂單不要配大陸料 (OFP00684)-{.不符.} | 1. 注意！因客戶有特殊寬度公差需求，因此本SPEC 比照寬度需求 0~+5 設定。用於一般用途請回復正常寬度公差 (OFP00496)-{.不符.} 2. 要求寬度公差 0~+3 確認：HR=2.02 CR1=915 CR2=914 CR/CG寬度公差=+6/+5 (參2009DFD036/001) (OFP00503)-{.不符.} 3. 部分大陸料含B元素超過CNS規範管制，故請原料CNS規範之訂單不要配大陸料 (OFP00684)-{.不符.} | 訂單:2512DFD035/001 CPL <生產備註> 事項如下 . 除HGI/ HGL 訂單邊緣不噴油. 其餘皆側緣噴油 (RMK00285) . CNS AZ70 鍍層相當於 SYSCO AZ070 鍍層 (RMK00295) | 訂單:2512DFD035/001 CR1 <生產備註> 事項如下 . 【目標寬度】烤漆成品目標寬度...912mm~914mm（沒說保證） (RMK-E_CHIN) . 完軋寬度超出管制值上限≦2mm時,冷軋繼續生產並填寫品質異常通報單給鍍鋅線,以便調整張力與板溫 (RMK00278) . CNS AZ70 鍍層相當於 SYSCO AZ070 鍍層 (RMK00295) | 訂單:2512DFD035/001 CR2 <生產備註> 事項如下 . 【目標寬度】烤漆成品目標寬度...912mm~914mm（沒說保證） (RMK-E_CHIN) . 完軋寬度超出管制值上限≦2mm時,冷軋繼續生產並填寫品質異常通報單給鍍鋅線,以便調整張力與板溫 (RMK00278) . CNS AZ70 鍍層相當於 SYSCO AZ070 鍍層 (RMK00295) | 訂單:2512DFD035/001 CG1 <生產備註> 事項如下 . 【目標寬度】烤漆成品目標寬度...912mm~914mm（沒說保證） (RMK-E_CHIN) . 弓形度、 波高、 急峻度,每顆鋼捲皆須詳細記錄. (RMK00058) . 平板類,鍍鋅生產時SKIN PASS & T/L 請依據鍍鋅標準規定生產. (RMK00058) . 每二顆母鋼捲需切2M板量測急峻度,並記錄於外觀檢查記錄表內. (RMK00058) . 出口鋼捲盤捲後目視不允許有鼓起. (RMK00058) | 訂單:2512DFD035/001 CG2 <生產備註> 事項如下 . 【目標寬度】烤漆成品目標寬度...912mm~914mm（沒說保證） (RMK-E_CHIN) . 弓形度、 波高、 急峻度,每顆鋼捲皆須詳細記錄. (RMK00058) . 平板類,鍍鋅生產時SKIN PASS & T/L 請依據鍍鋅標準規定生產. (RMK00058) . 每二顆母鋼捲需切2M板量測急峻度,並記錄於外觀檢查記錄表內. (RMK00058) . 出口鋼捲盤捲後目視不允許有鼓起. (RMK00058) | 訂單:2512DFD035/001 CC1 <生產備註> 事項如下 . 【分切】限重2.8~3.2，若有分切問題請與"00"聯絡 (RMK-E_CHIN) . 【目標寬度】烤漆成品目標寬度...912mm~914mm（沒說保證） (RMK-E_CHIN) . 使用紙套筒請出口主操注意調整張力設定 背面標示要記得噴印. (RMK00058) . 每顆母鋼捲需切2M板量測急峻度,並記錄於報表內. (RMK00058) . 表面要求嚴格,不允許鋅痕,線痕,壓痕,樹皮(曾被訴賠)...等缺陷. (RMK00058) . 室內隔間用料2邊7MM以內允許輕微缺陷,如邊緣應變痕,點狀未著漆,亮痕… (RMK00058) . 1.本單若塗裝背面漆一律改為REVERSE COATING 例外訂單如下敘述 (RMK00163) . 2.例外訂單為R字頭超低光澤與PVDF (＞25μ)，背面漆可改 NATURE COATING，但搭配底漆避免遮蓋性不佳 (RMK00163) . ★品檢注意！JIS&CNS 訂單必須每滿50噸一定要再做一次TEST (RMK00259) . 【終端客戶色差特別管制】色差值要求於2020/11/12會議中決議與客戶確認板△E≦0.6與目視管理確認 (RMK00573) | 訂單:2512DFD035/001 CC2 <生產備註> 事項如下 . 【分切】限重2.8~3.2，若有分切問題請與"00"聯絡 (RMK-E_CHIN) . 【目標寬度】烤漆成品目標寬度...912mm~914mm（沒說保證） (RMK-E_CHIN) . 使用紙套筒請出口主操注意調整張力設定 背面標示要記得噴印. (RMK00058) . 每顆母鋼捲需切2M板量測急峻度,並記錄於報表內. (RMK00058) . 表面要求嚴格,不允許鋅痕,線痕,壓痕,樹皮(曾被訴賠)...等缺陷. (RMK00058) . 室內隔間用料2邊7MM以內允許輕微缺陷,如邊緣應變痕,點狀未著漆,亮痕… (RMK00058) . 1.本單若塗裝背面漆一律改為REVERSE COATING 例外訂單如下敘述 (RMK00163) . 2.例外訂單為R字頭超低光澤與PVDF (＞25μ)，背面漆可改 NATURE COATING，但搭配底漆避免遮蓋性不佳 (RMK00163) . ★品檢注意！JIS&CNS 訂單必須每滿50噸一定要再做一次TEST (RMK00259) . 【終端客戶色差特別管制】色差值要求於2020/11/12會議中決議與客戶確認板△E≦0.6與目視管理確認 (RMK00573) | 訂單:2512DFD035/001 RCL 無 <生產備註> 事項 | 訂單:2512DFD035/001 CCPK 無 <生產備註> 事項 | 訂單:2512DFD035/001 CGQC <品檢備註> 事項如下 . 弓形度、 波高、 急峻度,每顆鋼捲皆須詳細記錄. (RMK00058) . 每二顆母鋼捲需切2M板量測急峻度,並記錄於外觀檢查記錄表內. (RMK00058) . 出口鋼捲盤捲後目視不允許有鼓起. (RMK00058) | 訂單:2512DFD035/001 CCQC <品檢備註> 事項如下 . 1.本單若塗裝背面漆一律改為REVERSE COATING 例外訂單如下敘述 (RMK00163) . 2.例外訂單為R字頭超低光澤與PVDF (＞25μ)，背面漆可改 NATURE COATING，但搭配底漆避免遮蓋性不佳 (RMK00163) . ★品檢注意！JIS&CNS 訂單必須每滿50噸一定要再做一次TEST (RMK00259) . 【終端客戶色差特別管制】色差值要求於2020/11/12會議中決議與客戶確認板△E≦0.6與目視管理確認 (RMK00573) | 訂單:2512DFD035/001 TOL 無 <生產備註> 事項 | 【目標寬度】烤漆成品目標寬度...912mm~914mm（沒說保證）^^/CR1/CR2/CG1/CG2/CC1/CC2/ <<.E_CHIN 2025/12/16 08:44.>> 【分切】限重2.8~3.2，若有分切問題請與"00"聯絡^^/CC1/CC2/ <<.E_CHIN 2025/12/16 08:47.>> | 訂單 2512DFD035/001 修改記錄如下: 20251210 15:51:13 (24025) 退火碼: >> S1, 用途碼: >> CIA007, 背面標示: >> C008, 訂單背面顏色(五碼): >> BW736, 背面漆膜厚: >> NOM, 背面漆塗漆型式幾塗幾烤: >> 1, 鉻酸鹽: >> Z, 訂單厚度: >> 0.476, 訂單重: >> 180, 重量容許率(下限): >> 10, 重量容許率(上限): >> 10, 訂單寬度: >> 911, 鍍製方式: >> BC, 鋼捲內徑: >> 508, 鋼捲下限重: >> 2.8, 鋼捲上限重: >> 3.2, 壓花條件碼: >> -, 表面花紋: >> R, 綠色識別碼: >> -, 印刷輥號: >> -, 產品代碼: >> PPGL, 皮膜碼: >> -, 單位別: >> M, 油品種類: >> Z, 塗油量: >> Z, 包裝代碼: >> S4 , 保護膜碼: >> -, 客戶試片取樣型式: >> -, 調質碼: >> S, 套筒碼: >> P , 規格: >> CGLC400-10, 製造標準: >> CNS, 表面處理劑種類: >> Z, 表面處理劑塗佈量: >> Z, 伸長率測試: >> N, 硬度測試碼: >> N, 抗拉強度測試: >> N, 降伏強度測試: >> N, 厚度變異: >> 0, 訂單正面顏色(五碼): >> LC166, 正面漆膜厚: >> 25, 正面漆塗漆型式幾塗幾烤: >> 2, 修邊碼: >> Y, 重量碼: >> AW, 鋼捲捲向: >> I, 鍍層碼: >> AZ70, | *:
PPGL | 2512DFD035/002 | 1. 單捲限重檢核 (原料重:15~20, 分切困難:16.00~16.80,19.60~20, 單捲限重:2.80~3.20)(OFP00031)-{.不符.} | 1. 部分大陸料含B元素超過CNS規範管制，故請原料CNS規範之訂單不要配大陸料 (OFP00684)-{.不符.} | 1. 注意！因客戶有特殊寬度公差需求，因此本SPEC 比照寬度需求 0~+5 設定。用於一般用途請回復正常寬度公差 (OFP00496)-{.不符.} 2. 要求寬度公差 0~+3 確認：HR=2.02 CR1=915 CR2=914 CR/CG寬度公差=+6/+5 (參2009DFD036/001) (OFP00503)-{.不符.} 3. 部分大陸料含B元素超過CNS規範管制，故請原料CNS規範之訂單不要配大陸料 (OFP00684)-{.不符.} | 訂單:2512DFD035/002 CPL <生產備註> 事項如下 . 除HGI/ HGL 訂單邊緣不噴油. 其餘皆側緣噴油 (RMK00285) . CNS AZ70 鍍層相當於 SYSCO AZ070 鍍層 (RMK00295) | 訂單:2512DFD035/002 CR1 <生產備註> 事項如下 . 【目標寬度】烤漆成品目標寬度...912mm~914mm（沒說保證） (RMK-E_CHIN) . 完軋寬度超出管制值上限≦2mm時,冷軋繼續生產並填寫品質異常通報單給鍍鋅線,以便調整張力與板溫 (RMK00278) . CNS AZ70 鍍層相當於 SYSCO AZ070 鍍層 (RMK00295) | 訂單:2512DFD035/002 CR2 <生產備註> 事項如下 . 【目標寬度】烤漆成品目標寬度...912mm~914mm（沒說保證） (RMK-E_CHIN) . 完軋寬度超出管制值上限≦2mm時,冷軋繼續生產並填寫品質異常通報單給鍍鋅線,以便調整張力與板溫 (RMK00278) . CNS AZ70 鍍層相當於 SYSCO AZ070 鍍層 (RMK00295) | 訂單:2512DFD035/002 CG1 <生產備註> 事項如下 . 【目標寬度】烤漆成品目標寬度...912mm~914mm（沒說保證） (RMK-E_CHIN) . 弓形度、 波高、 急峻度,每顆鋼捲皆須詳細記錄. (RMK00058) . 平板類,鍍鋅生產時SKIN PASS & T/L 請依據鍍鋅標準規定生產. (RMK00058) . 每二顆母鋼捲需切2M板量測急峻度,並記錄於外觀檢查記錄表內. (RMK00058) . 出口鋼捲盤捲後目視不允許有鼓起. (RMK00058) | 訂單:2512DFD035/002 CG2 <生產備註> 事項如下 . 【目標寬度】烤漆成品目標寬度...912mm~914mm（沒說保證） (RMK-E_CHIN) . 弓形度、 波高、 急峻度,每顆鋼捲皆須詳細記錄. (RMK00058) . 平板類,鍍鋅生產時SKIN PASS & T/L 請依據鍍鋅標準規定生產. (RMK00058) . 每二顆母鋼捲需切2M板量測急峻度,並記錄於外觀檢查記錄表內. (RMK00058) . 出口鋼捲盤捲後目視不允許有鼓起. (RMK00058) | 訂單:2512DFD035/002 CC1 <生產備註> 事項如下 . 【分切】限重2.8~3.2，若有分切問題請與"00"聯絡 (RMK-E_CHIN) . 【目標寬度】烤漆成品目標寬度...912mm~914mm（沒說保證） (RMK-E_CHIN) . 使用紙套筒請出口主操注意調整張力設定 背面標示要記得噴印. (RMK00058) . 每顆母鋼捲需切2M板量測急峻度,並記錄於報表內. (RMK00058) . 表面要求嚴格,不允許鋅痕,線痕,壓痕,樹皮(曾被訴賠)...等缺陷. (RMK00058) . 室內隔間用料2邊7MM以內允許輕微缺陷,如邊緣應變痕,點狀未著漆,亮痕… (RMK00058) . 1.本單若塗裝背面漆一律改為REVERSE COATING 例外訂單如下敘述 (RMK00163) . 2.例外訂單為R字頭超低光澤與PVDF (＞25μ)，背面漆可改 NATURE COATING，但搭配底漆避免遮蓋性不佳 (RMK00163) . ★品檢注意！JIS&CNS 訂單必須每滿50噸一定要再做一次TEST (RMK00259) . 【色差特別管制】LY126(LY121)初期測試其色差值要求於 2020/11/12會議中決議與客戶確認板△E≦0.6+目視管理確認 (RMK00562) . 【終端客戶色差特別管制】色差值要求於2020/11/12會議中決議與客戶確認板△E≦0.6與目視管理確認 (RMK00573) | 訂單:2512DFD035/002 CC2 <生產備註> 事項如下 . 【分切】限重2.8~3.2，若有分切問題請與"00"聯絡 (RMK-E_CHIN) . 【目標寬度】烤漆成品目標寬度...912mm~914mm（沒說保證） (RMK-E_CHIN) . 使用紙套筒請出口主操注意調整張力設定 背面標示要記得噴印. (RMK00058) . 每顆母鋼捲需切2M板量測急峻度,並記錄於報表內. (RMK00058) . 表面要求嚴格,不允許鋅痕,線痕,壓痕,樹皮(曾被訴賠)...等缺陷. (RMK00058) . 室內隔間用料2邊7MM以內允許輕微缺陷,如邊緣應變痕,點狀未著漆,亮痕… (RMK00058) . 1.本單若塗裝背面漆一律改為REVERSE COATING 例外訂單如下敘述 (RMK00163) . 2.例外訂單為R字頭超低光澤與PVDF (＞25μ)，背面漆可改 NATURE COATING，但搭配底漆避免遮蓋性不佳 (RMK00163) . ★品檢注意！JIS&CNS 訂單必須每滿50噸一定要再做一次TEST (RMK00259) . 【色差特別管制】LY126(LY121)初期測試其色差值要求於 2020/11/12會議中決議與客戶確認板△E≦0.6+目視管理確認 (RMK00562) . 【終端客戶色差特別管制】色差值要求於2020/11/12會議中決議與客戶確認板△E≦0.6與目視管理確認 (RMK00573) | 訂單:2512DFD035/002 RCL <生產備註> 事項如下 . 【色差特別管制】LY126(LY121)初期測試其色差值要求於 2020/11/12會議中決議與客戶確認板△E≦0.6+目視管理確認 (RMK00562) | 訂單:2512DFD035/002 CCPK 無 <生產備註> 事項 | 訂單:2512DFD035/002 CGQC <品檢備註> 事項如下 . 弓形度、 波高、 急峻度,每顆鋼捲皆須詳細記錄. (RMK00058) . 每二顆母鋼捲需切2M板量測急峻度,並記錄於外觀檢查記錄表內. (RMK00058) . 出口鋼捲盤捲後目視不允許有鼓起. (RMK00058) | 訂單:2512DFD035/002 CCQC <品檢備註> 事項如下 . 1.本單若塗裝背面漆一律改為REVERSE COATING 例外訂單如下敘述 (RMK00163) . 2.例外訂單為R字頭超低光澤與PVDF (＞25μ)，背面漆可改 NATURE COATING，但搭配底漆避免遮蓋性不佳 (RMK00163) . ★品檢注意！JIS&CNS 訂單必須每滿50噸一定要再做一次TEST (RMK00259) . 【色差特別管制】LY126(LY121)初期測試其色差值要求於 2020/11/12會議中決議與客戶確認板△E≦0.6+目視管理確認 (RMK00562) . 【終端客戶色差特別管制】色差值要求於2020/11/12會議中決議與客戶確認板△E≦0.6與目視管理確認 (RMK00573) | 訂單:2512DFD035/002 TOL 無 <生產備註> 事項 | 【目標寬度】烤漆成品目標寬度...912mm~914mm（沒說保證）^^/CR1/CR2/CG1/CG2/CC1/CC2/^^ <<.E_CHIN 2025/12/16 08:59.>> 【分切】限重2.8~3.2，若有分切問題請與"00"聯絡^^/CC1/CC2/^^ <<.E_CHIN 2025/12/16 08:59.>> | 訂單 2512DFD035/002 修改記錄如下: 20251210 15:51:15 (24025) 退火碼: >> S1, 用途碼: >> CIA007, 背面標示: >> C008, 訂單背面顏色(五碼): >> BW736, 背面漆膜厚: >> NOM, 背面漆塗漆型式幾塗幾烤: >> 1, 鉻酸鹽: >> Z, 訂單厚度: >> 0.476, 訂單重: >> 88, 重量容許率(下限): >> 10, 重量容許率(上限): >> 10, 訂單寬度: >> 911, 鍍製方式: >> BC, 鋼捲內徑: >> 508, 鋼捲下限重: >> 2.8, 鋼捲上限重: >> 3.2, 壓花條件碼: >> -, 表面花紋: >> R, 綠色識別碼: >> -, 印刷輥號: >> -, 產品代碼: >> PPGL, 皮膜碼: >> -, 單位別: >> M, 油品種類: >> Z, 塗油量: >> Z, 包裝代碼: >> S4 , 保護膜碼: >> -, 客戶試片取樣型式: >> -, 調質碼: >> S, 套筒碼: >> P , 規格: >> CGLC400-10, 製造標準: >> CNS, 表面處理劑種類: >> Z, 表面處理劑塗佈量: >> Z, 伸長率測試: >> N, 硬度測試碼: >> N, 抗拉強度測試: >> N, 降伏強度測試: >> N, 厚度變異: >> 0, 訂單正面顏色(五碼): >> LY126, 正面漆膜厚: >> 25, 正面漆塗漆型式幾塗幾烤: >> 2, 修邊碼: >> Y, 重量碼: >> AW, 鋼捲捲向: >> I, 鍍層碼: >> AZ70, | *:
PPGL | 2512DFD035/003 | 1. 單捲限重檢核 (原料重:15~20, 分切困難:16.00~16.80,19.60~20, 單捲限重:2.80~3.20)(OFP00031)-{.不符.} | 1. 部分大陸料含B元素超過CNS規範管制，故請原料CNS規範之訂單不要配大陸料 (OFP00684)-{.不符.} | 1. 注意！因客戶有特殊寬度公差需求，因此本SPEC 比照寬度需求 0~+5 設定。用於一般用途請回復正常寬度公差 (OFP00496)-{.不符.} 2. 要求寬度公差 0~+3 確認：HR=2.02 CR1=915 CR2=914 CR/CG寬度公差=+6/+5 (參2009DFD036/001) (OFP00503)-{.不符.} 3. 部分大陸料含B元素超過CNS規範管制，故請原料CNS規範之訂單不要配大陸料 (OFP00684)-{.不符.} | 訂單:2512DFD035/003 CPL <生產備註> 事項如下 . 除HGI/ HGL 訂單邊緣不噴油. 其餘皆側緣噴油 (RMK00285) . CNS AZ70 鍍層相當於 SYSCO AZ070 鍍層 (RMK00295) | 訂單:2512DFD035/003 CR1 <生產備註> 事項如下 . 【目標寬度】烤漆成品目標寬度...912mm~914mm（沒說保證） (RMK-E_CHIN) . 完軋寬度超出管制值上限≦2mm時,冷軋繼續生產並填寫品質異常通報單給鍍鋅線,以便調整張力與板溫 (RMK00278) . CNS AZ70 鍍層相當於 SYSCO AZ070 鍍層 (RMK00295) | 訂單:2512DFD035/003 CR2 <生產備註> 事項如下 . 【目標寬度】烤漆成品目標寬度...912mm~914mm（沒說保證） (RMK-E_CHIN) . 完軋寬度超出管制值上限≦2mm時,冷軋繼續生產並填寫品質異常通報單給鍍鋅線,以便調整張力與板溫 (RMK00278) . CNS AZ70 鍍層相當於 SYSCO AZ070 鍍層 (RMK00295) | 訂單:2512DFD035/003 CG1 <生產備註> 事項如下 . 【目標寬度】烤漆成品目標寬度...912mm~914mm（沒說保證） (RMK-E_CHIN) . 弓形度、 波高、 急峻度,每顆鋼捲皆須詳細記錄. (RMK00058) . 平板類,鍍鋅生產時SKIN PASS & T/L 請依據鍍鋅標準規定生產. (RMK00058) . 每二顆母鋼捲需切2M板量測急峻度,並記錄於外觀檢查記錄表內. (RMK00058) . 出口鋼捲盤捲後目視不允許有鼓起. (RMK00058) | 訂單:2512DFD035/003 CG2 <生產備註> 事項如下 . 【目標寬度】烤漆成品目標寬度...912mm~914mm（沒說保證） (RMK-E_CHIN) . 弓形度、 波高、 急峻度,每顆鋼捲皆須詳細記錄. (RMK00058) . 平板類,鍍鋅生產時SKIN PASS & T/L 請依據鍍鋅標準規定生產. (RMK00058) . 每二顆母鋼捲需切2M板量測急峻度,並記錄於外觀檢查記錄表內. (RMK00058) . 出口鋼捲盤捲後目視不允許有鼓起. (RMK00058) | 訂單:2512DFD035/003 CC1 <生產備註> 事項如下 . 【分切】限重2.8~3.2，若有分切問題請與"00"聯絡 (RMK-E_CHIN) . 【目標寬度】烤漆成品目標寬度...912mm~914mm（沒說保證） (RMK-E_CHIN) . 使用紙套筒請出口主操注意調整張力設定 背面標示要記得噴印. (RMK00058) . 每顆母鋼捲需切2M板量測急峻度,並記錄於報表內. (RMK00058) . 表面要求嚴格,不允許鋅痕,線痕,壓痕,樹皮(曾被訴賠)...等缺陷. (RMK00058) . 室內隔間用料2邊7MM以內允許輕微缺陷,如邊緣應變痕,點狀未著漆,亮痕… (RMK00058) . 1.本單若塗裝背面漆一律改為REVERSE COATING 例外訂單如下敘述 (RMK00163) . 2.例外訂單為R字頭超低光澤與PVDF (＞25μ)，背面漆可改 NATURE COATING，但搭配底漆避免遮蓋性不佳 (RMK00163) . ★品檢注意！JIS&CNS 訂單必須每滿50噸一定要再做一次TEST (RMK00259) . 【塗裝室】注意！抗靜電塗料請用濾網，不要用濾心。以免導電骨材濾光光影響阻抗值 (RMK00564) . 【終端客戶色差特別管制】色差值要求於2020/11/12會議中決議與客戶確認板△E≦0.6與目視管理確認 (RMK00573) . 【塗裝室】面漆為抗靜電塗料其中包含導電骨材，因此不得用濾心要改用濾網。注意！膜厚過低會影響阻抗值。 (RMK00574) . 【TEST ROOM】生產前請向實驗室借量測電阻用的機子 ！ (RMK00574) . 【阻抗值】若沒特別要求，阻抗請管制管制10^6 ~ 10^9 Ω/□ (RMK00574) . 【爐溫設定】1.以標準PMT計算出的爐溫將FINISH OVEN每ZONE+15度生產 (RMK00609) . 【爐溫設定】2.記得量測PMT 是否過高 (RMK00609) . 【MEK放行標準】如確認TOP板溫OK,MEK放行標準改為50回以上即可放行 (RMK00609) | 訂單:2512DFD035/003 CC2 <生產備註> 事項如下 . 【分切】限重2.8~3.2，若有分切問題請與"00"聯絡 (RMK-E_CHIN) . 【目標寬度】烤漆成品目標寬度...912mm~914mm（沒說保證） (RMK-E_CHIN) . 使用紙套筒請出口主操注意調整張力設定 背面標示要記得噴印. (RMK00058) . 每顆母鋼捲需切2M板量測急峻度,並記錄於報表內. (RMK00058) . 表面要求嚴格,不允許鋅痕,線痕,壓痕,樹皮(曾被訴賠)...等缺陷. (RMK00058) . 室內隔間用料2邊7MM以內允許輕微缺陷,如邊緣應變痕,點狀未著漆,亮痕… (RMK00058) . 1.本單若塗裝背面漆一律改為REVERSE COATING 例外訂單如下敘述 (RMK00163) . 2.例外訂單為R字頭超低光澤與PVDF (＞25μ)，背面漆可改 NATURE COATING，但搭配底漆避免遮蓋性不佳 (RMK00163) . ★品檢注意！JIS&CNS 訂單必須每滿50噸一定要再做一次TEST (RMK00259) . 【塗裝室】注意！抗靜電塗料請用濾網，不要用濾心。以免導電骨材濾光光影響阻抗值 (RMK00564) . 【終端客戶色差特別管制】色差值要求於2020/11/12會議中決議與客戶確認板△E≦0.6與目視管理確認 (RMK00573) . 【塗裝室】面漆為抗靜電塗料其中包含導電骨材，因此不得用濾心要改用濾網。注意！膜厚過低會影響阻抗值。 (RMK00574) . 【TEST ROOM】生產前請向實驗室借量測電阻用的機子 ！ (RMK00574) . 【阻抗值】若沒特別要求，阻抗請管制管制10^6 ~ 10^9 Ω/□ (RMK00574) . 【爐溫設定】1.以標準PMT計算出的爐溫將FINISH OVEN每ZONE+15度生產 (RMK00609) . 【爐溫設定】2.記得量測PMT 是否過高 (RMK00609) . 【MEK放行標準】如確認TOP板溫OK,MEK放行標準改為50回以上即可放行 (RMK00609) | 訂單:2512DFD035/003 RCL 無 <生產備註> 事項 | 訂單:2512DFD035/003 CCPK 無 <生產備註> 事項 | 訂單:2512DFD035/003 CGQC <品檢備註> 事項如下 . 弓形度、 波高、 急峻度,每顆鋼捲皆須詳細記錄. (RMK00058) . 每二顆母鋼捲需切2M板量測急峻度,並記錄於外觀檢查記錄表內. (RMK00058) . 出口鋼捲盤捲後目視不允許有鼓起. (RMK00058) | 訂單:2512DFD035/003 CCQC <品檢備註> 事項如下 . 1.本單若塗裝背面漆一律改為REVERSE COATING 例外訂單如下敘述 (RMK00163) . 2.例外訂單為R字頭超低光澤與PVDF (＞25μ)，背面漆可改 NATURE COATING，但搭配底漆避免遮蓋性不佳 (RMK00163) . ★品檢注意！JIS&CNS 訂單必須每滿50噸一定要再做一次TEST (RMK00259) . 【塗裝室】注意！抗靜電塗料請用濾網，不要用濾心。以免導電骨材濾光光影響阻抗值 (RMK00564) . 【終端客戶色差特別管制】色差值要求於2020/11/12會議中決議與客戶確認板△E≦0.6與目視管理確認 (RMK00573) . 【塗裝室】面漆為抗靜電塗料其中包含導電骨材，因此不得用濾心要改用濾網。注意！膜厚過低會影響阻抗值。 (RMK00574) . 【TEST ROOM】生產前請向實驗室借量測電阻用的機子 ！ (RMK00574) . 【阻抗值】若沒特別要求，阻抗請管制管制10^6 ~ 10^9 Ω/□ (RMK00574) . 【爐溫設定】1.以標準PMT計算出的爐溫將FINISH OVEN每ZONE+15度生產 (RMK00609) . 【爐溫設定】2.記得量測PMT 是否過高 (RMK00609) . 【MEK放行標準】如確認TOP板溫OK,MEK放行標準改為50回以上即可放行 (RMK00609) | 訂單:2512DFD035/003 TOL 無 <生產備註> 事項 | 【目標寬度】烤漆成品目標寬度...912mm~914mm（沒說保證）^^/CR1/CR2/CG1/CG2/CC1/CC2/^^ <<.E_CHIN 2025/12/16 09:07.>> 【分切】限重2.8~3.2，若有分切問題請與"00"聯絡^^/CC1/CC2/^^ <<.E_CHIN 2025/12/16 09:07.>> | 訂單 2512DFD035/003 修改記錄如下: 20251210 15:51:18 (24025) 退火碼: >> S1, 用途碼: >> CIA006, 背面標示: >> C008, 訂單背面顏色(五碼): >> BW736, 背面漆膜厚: >> NOM, 背面漆塗漆型式幾塗幾烤: >> 1, 鉻酸鹽: >> Z, 訂單厚度: >> 0.476, 訂單重: >> 70, 重量容許率(下限): >> 10, 重量容許率(上限): >> 10, 訂單寬度: >> 911, 鍍製方式: >> BC, 鋼捲內徑: >> 508, 鋼捲下限重: >> 2.8, 鋼捲上限重: >> 3.2, 壓花條件碼: >> -, 表面花紋: >> R, 綠色識別碼: >> -, 印刷輥號: >> -, 產品代碼: >> PPGL, 皮膜碼: >> -, 單位別: >> M, 油品種類: >> Z, 塗油量: >> Z, 包裝代碼: >> S4 , 保護膜碼: >> -, 客戶試片取樣型式: >> -, 調質碼: >> S, 套筒碼: >> P , 規格: >> CGLC400-10, 製造標準: >> CNS, 表面處理劑種類: >> Z, 表面處理劑塗佈量: >> Z, 伸長率測試: >> N, 硬度測試碼: >> N, 抗拉強度測試: >> N, 降伏強度測試: >> N, 厚度變異: >> 0, 訂單正面顏色(五碼): >> EC436, 正面漆膜厚: >> 25, 正面漆塗漆型式幾塗幾烤: >> 2, 修邊碼: >> Y, 重量碼: >> AW, 鋼捲捲向: >> I, 鍍層碼: >> AZ70, | *:
PPGL | 2512DFD035/004 | 1. 單捲限重檢核 (原料重:15~20, 分切困難:16.00~16.80,19.60~20, 單捲限重:2.80~3.20)(OFP00031)-{.不符.} | 1. 部分大陸料含B元素超過CNS規範管制，故請原料CNS規範之訂單不要配大陸料 (OFP00684)-{.不符.} | 1. 注意！因客戶有特殊寬度公差需求，因此本SPEC 比照寬度需求 0~+5 設定。用於一般用途請回復正常寬度公差 (OFP00496)-{.不符.} 2. 要求寬度公差 0~+3 確認：HR=2.02 CR1=915 CR2=914 CR/CG寬度公差=+6/+5 (參2009DFD036/001) (OFP00503)-{.不符.} 3. 部分大陸料含B元素超過CNS規範管制，故請原料CNS規範之訂單不要配大陸料 (OFP00684)-{.不符.} | 訂單:2512DFD035/004 CPL <生產備註> 事項如下 . 除HGI/ HGL 訂單邊緣不噴油. 其餘皆側緣噴油 (RMK00285) . CNS AZ70 鍍層相當於 SYSCO AZ070 鍍層 (RMK00295) | 訂單:2512DFD035/004 CR1 <生產備註> 事項如下 . 【目標寬度】烤漆成品目標寬度...912mm~914mm（沒說保證） (RMK-E_CHIN) . 完軋寬度超出管制值上限≦2mm時,冷軋繼續生產並填寫品質異常通報單給鍍鋅線,以便調整張力與板溫 (RMK00278) . CNS AZ70 鍍層相當於 SYSCO AZ070 鍍層 (RMK00295) | 訂單:2512DFD035/004 CR2 <生產備註> 事項如下 . 【目標寬度】烤漆成品目標寬度...912mm~914mm（沒說保證） (RMK-E_CHIN) . 完軋寬度超出管制值上限≦2mm時,冷軋繼續生產並填寫品質異常通報單給鍍鋅線,以便調整張力與板溫 (RMK00278) . CNS AZ70 鍍層相當於 SYSCO AZ070 鍍層 (RMK00295) | 訂單:2512DFD035/004 CG1 <生產備註> 事項如下 . 【目標寬度】烤漆成品目標寬度...912mm~914mm（沒說保證） (RMK-E_CHIN) . 弓形度、 波高、 急峻度,每顆鋼捲皆須詳細記錄. (RMK00058) . 平板類,鍍鋅生產時SKIN PASS & T/L 請依據鍍鋅標準規定生產. (RMK00058) . 每二顆母鋼捲需切2M板量測急峻度,並記錄於外觀檢查記錄表內. (RMK00058) . 出口鋼捲盤捲後目視不允許有鼓起. (RMK00058) | 訂單:2512DFD035/004 CG2 <生產備註> 事項如下 . 【目標寬度】烤漆成品目標寬度...912mm~914mm（沒說保證） (RMK-E_CHIN) . 弓形度、 波高、 急峻度,每顆鋼捲皆須詳細記錄. (RMK00058) . 平板類,鍍鋅生產時SKIN PASS & T/L 請依據鍍鋅標準規定生產. (RMK00058) . 每二顆母鋼捲需切2M板量測急峻度,並記錄於外觀檢查記錄表內. (RMK00058) . 出口鋼捲盤捲後目視不允許有鼓起. (RMK00058) | 訂單:2512DFD035/004 CC1 <生產備註> 事項如下 . 【分切】限重2.8~3.2，若有分切問題請與"00"聯絡 (RMK-E_CHIN) . 【目標寬度】烤漆成品目標寬度...912mm~914mm（沒說保證） (RMK-E_CHIN) . 使用紙套筒請出口主操注意調整張力設定 背面標示要記得噴印. (RMK00058) . 每顆母鋼捲需切2M板量測急峻度,並記錄於報表內. (RMK00058) . 表面要求嚴格,不允許鋅痕,線痕,壓痕,樹皮(曾被訴賠)...等缺陷. (RMK00058) . 室內隔間用料2邊7MM以內允許輕微缺陷,如邊緣應變痕,點狀未著漆,亮痕… (RMK00058) . 1.本單若塗裝背面漆一律改為REVERSE COATING 例外訂單如下敘述 (RMK00163) . 2.例外訂單為R字頭超低光澤與PVDF (＞25μ)，背面漆可改 NATURE COATING，但搭配底漆避免遮蓋性不佳 (RMK00163) . ★品檢注意！JIS&CNS 訂單必須每滿50噸一定要再做一次TEST (RMK00259) . 【塗裝室】注意！抗靜電塗料請用濾網，不要用濾心。以免導電骨材濾光光影響阻抗值 (RMK00564) . 【終端客戶色差特別管制】色差值要求於2020/11/12會議中決議與客戶確認板△E≦0.6與目視管理確認 (RMK00573) . 【塗裝室】面漆為抗靜電塗料其中包含導電骨材，因此不得用濾心要改用濾網。注意！膜厚過低會影響阻抗值。 (RMK00574) . 【TEST ROOM】生產前請向實驗室借量測電阻用的機子 ！ (RMK00574) . 【阻抗值】若沒特別要求，阻抗請管制管制10^6 ~ 10^9 Ω/□ (RMK00574) . 為避免T/L WAX 堆積,此色生產請加開FINISH W/Q 空氣刮刀 (RMK00641) | 訂單:2512DFD035/004 CC2 <生產備註> 事項如下 . 【分切】限重2.8~3.2，若有分切問題請與"00"聯絡 (RMK-E_CHIN) . 【目標寬度】烤漆成品目標寬度...912mm~914mm（沒說保證） (RMK-E_CHIN) . 使用紙套筒請出口主操注意調整張力設定 背面標示要記得噴印. (RMK00058) . 每顆母鋼捲需切2M板量測急峻度,並記錄於報表內. (RMK00058) . 表面要求嚴格,不允許鋅痕,線痕,壓痕,樹皮(曾被訴賠)...等缺陷. (RMK00058) . 室內隔間用料2邊7MM以內允許輕微缺陷,如邊緣應變痕,點狀未著漆,亮痕… (RMK00058) . 1.本單若塗裝背面漆一律改為REVERSE COATING 例外訂單如下敘述 (RMK00163) . 2.例外訂單為R字頭超低光澤與PVDF (＞25μ)，背面漆可改 NATURE COATING，但搭配底漆避免遮蓋性不佳 (RMK00163) . ★品檢注意！JIS&CNS 訂單必須每滿50噸一定要再做一次TEST (RMK00259) . 【塗裝室】注意！抗靜電塗料請用濾網，不要用濾心。以免導電骨材濾光光影響阻抗值 (RMK00564) . 【終端客戶色差特別管制】色差值要求於2020/11/12會議中決議與客戶確認板△E≦0.6與目視管理確認 (RMK00573) . 【塗裝室】面漆為抗靜電塗料其中包含導電骨材，因此不得用濾心要改用濾網。注意！膜厚過低會影響阻抗值。 (RMK00574) . 【TEST ROOM】生產前請向實驗室借量測電阻用的機子 ！ (RMK00574) . 【阻抗值】若沒特別要求，阻抗請管制管制10^6 ~ 10^9 Ω/□ (RMK00574) . 為避免T/L WAX 堆積,此色生產請加開FINISH W/Q 空氣刮刀 (RMK00641) | 訂單:2512DFD035/004 RCL 無 <生產備註> 事項 | 訂單:2512DFD035/004 CCPK 無 <生產備註> 事項 | 訂單:2512DFD035/004 CGQC <品檢備註> 事項如下 . 弓形度、 波高、 急峻度,每顆鋼捲皆須詳細記錄. (RMK00058) . 每二顆母鋼捲需切2M板量測急峻度,並記錄於外觀檢查記錄表內. (RMK00058) . 出口鋼捲盤捲後目視不允許有鼓起. (RMK00058) | 訂單:2512DFD035/004 CCQC <品檢備註> 事項如下 . 1.本單若塗裝背面漆一律改為REVERSE COATING 例外訂單如下敘述 (RMK00163) . 2.例外訂單為R字頭超低光澤與PVDF (＞25μ)，背面漆可改 NATURE COATING，但搭配底漆避免遮蓋性不佳 (RMK00163) . ★品檢注意！JIS&CNS 訂單必須每滿50噸一定要再做一次TEST (RMK00259) . 【塗裝室】注意！抗靜電塗料請用濾網，不要用濾心。以免導電骨材濾光光影響阻抗值 (RMK00564) . 【終端客戶色差特別管制】色差值要求於2020/11/12會議中決議與客戶確認板△E≦0.6與目視管理確認 (RMK00573) . 【塗裝室】面漆為抗靜電塗料其中包含導電骨材，因此不得用濾心要改用濾網。注意！膜厚過低會影響阻抗值。 (RMK00574) . 【TEST ROOM】生產前請向實驗室借量測電阻用的機子 ！ (RMK00574) . 【阻抗值】若沒特別要求，阻抗請管制管制10^6 ~ 10^9 Ω/□ (RMK00574) | 訂單:2512DFD035/004 TOL 無 <生產備註> 事項 | 【目標寬度】烤漆成品目標寬度...912mm~914mm（沒說保證）^^/CR1/CR2/CG1/CG2/CC1/CC2/^^ <<.E_CHIN 2025/12/16 09:30.>> 【分切】限重2.8~3.2，若有分切問題請與"00"聯絡^^/CC1/CC2/^^ <<.E_CHIN 2025/12/16 09:30.>> | 訂單 2512DFD035/004 修改記錄如下: 20251210 15:51:20 (24025) 退火碼: >> S1, 用途碼: >> CIA006, 背面標示: >> C008, 訂單背面顏色(五碼): >> BW736, 背面漆膜厚: >> NOM, 背面漆塗漆型式幾塗幾烤: >> 1, 鉻酸鹽: >> Z, 訂單厚度: >> 0.476, 訂單重: >> 30, 重量容許率(下限): >> 10, 重量容許率(上限): >> 10, 訂單寬度: >> 911, 鍍製方式: >> BC, 鋼捲內徑: >> 508, 鋼捲下限重: >> 2.8, 鋼捲上限重: >> 3.2, 壓花條件碼: >> -, 表面花紋: >> R, 綠色識別碼: >> -, 印刷輥號: >> -, 產品代碼: >> PPGL, 皮膜碼: >> -, 單位別: >> M, 油品種類: >> Z, 塗油量: >> Z, 包裝代碼: >> S4 , 保護膜碼: >> -, 客戶試片取樣型式: >> -, 調質碼: >> S, 套筒碼: >> P , 規格: >> CGLC400-10, 製造標準: >> CNS, 表面處理劑種類: >> Z, 表面處理劑塗佈量: >> Z, 伸長率測試: >> N, 硬度測試碼: >> N, 抗拉強度測試: >> N, 降伏強度測試: >> N, 厚度變異: >> 0, 訂單正面顏色(五碼): >> EY126, 正面漆膜厚: >> 25, 正面漆塗漆型式幾塗幾烤: >> 2, 修邊碼: >> Y, 重量碼: >> AW, 鋼捲捲向: >> I, 鍍層碼: >> AZ70, | *:
PPGL | 2512DFD035/005 | 1. 單捲限重檢核 (原料重:15~20, 分切困難:16.00~16.80,19.60~20, 單捲限重:2.80~3.20)(OFP00031)-{.不符.} | 1. 部分大陸料含B元素超過CNS規範管制，故請原料CNS規範之訂單不要配大陸料 (OFP00684)-{.不符.} | 1. 部分大陸料含B元素超過CNS規範管制，故請原料CNS規範之訂單不要配大陸料 (OFP00684)-{.不符.} | 訂單:2512DFD035/005 CPL <生產備註> 事項如下 . 除HGI/ HGL 訂單邊緣不噴油. 其餘皆側緣噴油 (RMK00285) . CNS AZ70 鍍層相當於 SYSCO AZ070 鍍層 (RMK00295) | 訂單:2512DFD035/005 CR1 <生產備註> 事項如下 . 【目標寬度】烤漆成品目標寬度...914mm~916mm（沒說保證） (RMK-E_CHIN) . 完軋寬度超出管制值上限≦2mm時,冷軋繼續生產並填寫品質異常通報單給鍍鋅線,以便調整張力與板溫 (RMK00278) . CNS AZ70 鍍層相當於 SYSCO AZ070 鍍層 (RMK00295) | 訂單:2512DFD035/005 CR2 <生產備註> 事項如下 . 【目標寬度】烤漆成品目標寬度...914mm~916mm（沒說保證） (RMK-E_CHIN) . 完軋寬度超出管制值上限≦2mm時,冷軋繼續生產並填寫品質異常通報單給鍍鋅線,以便調整張力與板溫 (RMK00278) . CNS AZ70 鍍層相當於 SYSCO AZ070 鍍層 (RMK00295) | 訂單:2512DFD035/005 CG1 <生產備註> 事項如下 . 【目標寬度】烤漆成品目標寬度...914mm~916mm（沒說保證） (RMK-E_CHIN) . 弓形度、 波高、 急峻度,每顆鋼捲皆須詳細記錄. (RMK00058) . 平板類,鍍鋅生產時SKIN PASS & T/L 請依據鍍鋅標準規定生產. (RMK00058) . 每二顆母鋼捲需切2M板量測急峻度,並記錄於外觀檢查記錄表內. (RMK00058) . 出口鋼捲盤捲後目視不允許有鼓起. (RMK00058) | 訂單:2512DFD035/005 CG2 <生產備註> 事項如下 . 【目標寬度】烤漆成品目標寬度...914mm~916mm（沒說保證） (RMK-E_CHIN) . 弓形度、 波高、 急峻度,每顆鋼捲皆須詳細記錄. (RMK00058) . 平板類,鍍鋅生產時SKIN PASS & T/L 請依據鍍鋅標準規定生產. (RMK00058) . 每二顆母鋼捲需切2M板量測急峻度,並記錄於外觀檢查記錄表內. (RMK00058) . 出口鋼捲盤捲後目視不允許有鼓起. (RMK00058) | 訂單:2512DFD035/005 CC1 <生產備註> 事項如下 . 【分切】限重2.8~3.2，若有分切問題請與"00"聯絡 (RMK-E_CHIN) . 【目標寬度】烤漆成品目標寬度...914mm~916mm（沒說保證） (RMK-E_CHIN) . 使用紙套筒請出口主操注意調整張力設定 背面標示要記得噴印. (RMK00058) . 每顆母鋼捲需切2M板量測急峻度,並記錄於報表內. (RMK00058) . 表面要求嚴格,不允許鋅痕,線痕,壓痕,樹皮(曾被訴賠)...等缺陷. (RMK00058) . 室內隔間用料2邊7MM以內允許輕微缺陷,如邊緣應變痕,點狀未著漆,亮痕… (RMK00058) . 1.本單若塗裝背面漆一律改為REVERSE COATING 例外訂單如下敘述 (RMK00163) . 2.例外訂單為R字頭超低光澤與PVDF (＞25μ)，背面漆可改 NATURE COATING，但搭配底漆避免遮蓋性不佳 (RMK00163) . ★品檢注意！JIS&CNS 訂單必須每滿50噸一定要再做一次TEST (RMK00259) . 【塗裝室】注意！抗靜電塗料請用濾網，不要用濾心。以免導電骨材濾光光影響阻抗值 (RMK00564) . 【終端客戶色差特別管制】色差值要求於2020/11/12會議中決議與客戶確認板△E≦0.6與目視管理確認 (RMK00573) . 【塗裝室】面漆為抗靜電塗料其中包含導電骨材，因此不得用濾心要改用濾網。注意！膜厚過低會影響阻抗值。 (RMK00574) . 【TEST ROOM】生產前請向實驗室借量測電阻用的機子 ！ (RMK00574) . 【阻抗值】若沒特別要求，阻抗請管制管制10^6 ~ 10^9 Ω/□ (RMK00574) . 為避免T/L WAX 堆積,此色生產請加開FINISH W/Q 空氣刮刀 (RMK00641) | 訂單:2512DFD035/005 CC2 <生產備註> 事項如下 . 【分切】限重2.8~3.2，若有分切問題請與"00"聯絡 (RMK-E_CHIN) . 【目標寬度】烤漆成品目標寬度...914mm~916mm（沒說保證） (RMK-E_CHIN) . 使用紙套筒請出口主操注意調整張力設定 背面標示要記得噴印. (RMK00058) . 每顆母鋼捲需切2M板量測急峻度,並記錄於報表內. (RMK00058) . 表面要求嚴格,不允許鋅痕,線痕,壓痕,樹皮(曾被訴賠)...等缺陷. (RMK00058) . 室內隔間用料2邊7MM以內允許輕微缺陷,如邊緣應變痕,點狀未著漆,亮痕… (RMK00058) . 1.本單若塗裝背面漆一律改為REVERSE COATING 例外訂單如下敘述 (RMK00163) . 2.例外訂單為R字頭超低光澤與PVDF (＞25μ)，背面漆可改 NATURE COATING，但搭配底漆避免遮蓋性不佳 (RMK00163) . ★品檢注意！JIS&CNS 訂單必須每滿50噸一定要再做一次TEST (RMK00259) . 【塗裝室】注意！抗靜電塗料請用濾網，不要用濾心。以免導電骨材濾光光影響阻抗值 (RMK00564) . 【終端客戶色差特別管制】色差值要求於2020/11/12會議中決議與客戶確認板△E≦0.6與目視管理確認 (RMK00573) . 【塗裝室】面漆為抗靜電塗料其中包含導電骨材，因此不得用濾心要改用濾網。注意！膜厚過低會影響阻抗值。 (RMK00574) . 【TEST ROOM】生產前請向實驗室借量測電阻用的機子 ！ (RMK00574) . 【阻抗值】若沒特別要求，阻抗請管制管制10^6 ~ 10^9 Ω/□ (RMK00574) . 為避免T/L WAX 堆積,此色生產請加開FINISH W/Q 空氣刮刀 (RMK00641) | 訂單:2512DFD035/005 RCL 無 <生產備註> 事項 | 訂單:2512DFD035/005 CCPK 無 <生產備註> 事項 | 訂單:2512DFD035/005 CGQC <品檢備註> 事項如下 . 弓形度、 波高、 急峻度,每顆鋼捲皆須詳細記錄. (RMK00058) . 每二顆母鋼捲需切2M板量測急峻度,並記錄於外觀檢查記錄表內. (RMK00058) . 出口鋼捲盤捲後目視不允許有鼓起. (RMK00058) | 訂單:2512DFD035/005 CCQC <品檢備註> 事項如下 . 1.本單若塗裝背面漆一律改為REVERSE COATING 例外訂單如下敘述 (RMK00163) . 2.例外訂單為R字頭超低光澤與PVDF (＞25μ)，背面漆可改 NATURE COATING，但搭配底漆避免遮蓋性不佳 (RMK00163) . ★品檢注意！JIS&CNS 訂單必須每滿50噸一定要再做一次TEST (RMK00259) . 【塗裝室】注意！抗靜電塗料請用濾網，不要用濾心。以免導電骨材濾光光影響阻抗值 (RMK00564) . 【終端客戶色差特別管制】色差值要求於2020/11/12會議中決議與客戶確認板△E≦0.6與目視管理確認 (RMK00573) . 【塗裝室】面漆為抗靜電塗料其中包含導電骨材，因此不得用濾心要改用濾網。注意！膜厚過低會影響阻抗值。 (RMK00574) . 【TEST ROOM】生產前請向實驗室借量測電阻用的機子 ！ (RMK00574) . 【阻抗值】若沒特別要求，阻抗請管制管制10^6 ~ 10^9 Ω/□ (RMK00574) | 訂單:2512DFD035/005 TOL 無 <生產備註> 事項 | 【目標寬度】烤漆成品目標寬度...914mm~916mm（沒說保證）^^/CR1/CR2/CG1/CG2/CC1/CC2/^^ <<.E_CHIN 2025/12/16 09:41.>> 【分切】限重2.8~3.2，若有分切問題請與"00"聯絡^^/CC1/CC2/^^ <<.E_CHIN 2025/12/16 09:41.>> | 訂單 2512DFD035/005 修改記錄如下: 20251210 15:51:23 (24025) 退火碼: >> S1, 用途碼: >> CIA006, 背面標示: >> C008, 訂單背面顏色(五碼): >> BW736, 背面漆膜厚: >> NOM, 背面漆塗漆型式幾塗幾烤: >> 1, 鉻酸鹽: >> Z, 訂單厚度: >> 0.376, 訂單重: >> 30, 重量容許率(下限): >> 10, 重量容許率(上限): >> 10, 訂單寬度: >> 911, 鍍製方式: >> BC, 鋼捲內徑: >> 508, 鋼捲下限重: >> 2.8, 鋼捲上限重: >> 3.2, 壓花條件碼: >> -, 表面花紋: >> R, 綠色識別碼: >> -, 印刷輥號: >> -, 產品代碼: >> PPGL, 皮膜碼: >> -, 單位別: >> M, 油品種類: >> Z, 塗油量: >> Z, 包裝代碼: >> S4 , 保護膜碼: >> -, 客戶試片取樣型式: >> -, 調質碼: >> S, 套筒碼: >> P , 規格: >> CGLC400-10, 製造標準: >> CNS, 表面處理劑種類: >> Z, 表面處理劑塗佈量: >> Z, 伸長率測試: >> N, 硬度測試碼: >> N, 抗拉強度測試: >> N, 降伏強度測試: >> N, 厚度變異: >> 0, 訂單正面顏色(五碼): >> EY126, 正面漆膜厚: >> 25, 正面漆塗漆型式幾塗幾烤: >> 2, 修邊碼: >> Y, 重量碼: >> AW, 鋼捲捲向: >> I, 鍍層碼: >> AZ70, | *:
PPGL | 2512DFD035/006 | 1. 單捲限重檢核 (原料重:18.5~23.5, 分切困難:19.60~20.60,22.40~23.40, 單捲限重:2.80~3.20)(OFP00031)-{.不符.} | 1. 部分大陸料含B元素超過CNS規範管制，故請原料CNS規範之訂單不要配大陸料 (OFP00684)-{.不符.} | 1. 部分大陸料含B元素超過CNS規範管制，故請原料CNS規範之訂單不要配大陸料 (OFP00684)-{.不符.} | 訂單:2512DFD035/006 CPL <生產備註> 事項如下 . 除HGI/ HGL 訂單邊緣不噴油. 其餘皆側緣噴油 (RMK00285) . CNS AZ70 鍍層相當於 SYSCO AZ070 鍍層 (RMK00295) | 訂單:2512DFD035/006 CR1 <生產備註> 事項如下 . 【目標寬度】烤漆成品目標寬度...1210 mm~1214 mm（沒說保證） (RMK-E_CHIN) . 完軋寬度超出管制值上限≦2mm時,冷軋繼續生產並填寫品質異常通報單給鍍鋅線,以便調整張力與板溫 (RMK00278) . CNS AZ70 鍍層相當於 SYSCO AZ070 鍍層 (RMK00295) | 訂單:2512DFD035/006 CR2 <生產備註> 事項如下 . 【目標寬度】烤漆成品目標寬度...1210 mm~1214 mm（沒說保證） (RMK-E_CHIN) . 完軋寬度超出管制值上限≦2mm時,冷軋繼續生產並填寫品質異常通報單給鍍鋅線,以便調整張力與板溫 (RMK00278) . CNS AZ70 鍍層相當於 SYSCO AZ070 鍍層 (RMK00295) | 訂單:2512DFD035/006 CG1 <生產備註> 事項如下 . 【目標寬度】烤漆成品目標寬度...1210 mm~1214 mm（沒說保證） (RMK-E_CHIN) . 弓形度、 波高、 急峻度,每顆鋼捲皆須詳細記錄. (RMK00058) . 平板類,鍍鋅生產時SKIN PASS & T/L 請依據鍍鋅標準規定生產. (RMK00058) . 每二顆母鋼捲需切2M板量測急峻度,並記錄於外觀檢查記錄表內. (RMK00058) . 出口鋼捲盤捲後目視不允許有鼓起. (RMK00058) | 訂單:2512DFD035/006 CG2 <生產備註> 事項如下 . 【目標寬度】烤漆成品目標寬度...1210 mm~1214 mm（沒說保證） (RMK-E_CHIN) . 弓形度、 波高、 急峻度,每顆鋼捲皆須詳細記錄. (RMK00058) . 平板類,鍍鋅生產時SKIN PASS & T/L 請依據鍍鋅標準規定生產. (RMK00058) . 每二顆母鋼捲需切2M板量測急峻度,並記錄於外觀檢查記錄表內. (RMK00058) . 出口鋼捲盤捲後目視不允許有鼓起. (RMK00058) | 訂單:2512DFD035/006 CC1 <生產備註> 事項如下 . 【分切】限重2.8~3.2，若有分切問題請與"00"聯絡 (RMK-E_CHIN) . 【目標寬度】烤漆成品目標寬度...1210 mm~1214 mm（沒說保證） (RMK-E_CHIN) . 使用紙套筒請出口主操注意調整張力設定 背面標示要記得噴印. (RMK00058) . 每顆母鋼捲需切2M板量測急峻度,並記錄於報表內. (RMK00058) . 表面要求嚴格,不允許鋅痕,線痕,壓痕,樹皮(曾被訴賠)...等缺陷. (RMK00058) . 室內隔間用料2邊7MM以內允許輕微缺陷,如邊緣應變痕,點狀未著漆,亮痕… (RMK00058) . 1.本單若塗裝背面漆一律改為REVERSE COATING 例外訂單如下敘述 (RMK00163) . 2.例外訂單為R字頭超低光澤與PVDF (＞25μ)，背面漆可改 NATURE COATING，但搭配底漆避免遮蓋性不佳 (RMK00163) . ★品檢注意！JIS&CNS 訂單必須每滿50噸一定要再做一次TEST (RMK00259) . 【色差特別管制】LY126(LY121)初期測試其色差值要求於 2020/11/12會議中決議與客戶確認板△E≦0.6+目視管理確認 (RMK00562) . 【終端客戶色差特別管制】色差值要求於2020/11/12會議中決議與客戶確認板△E≦0.6與目視管理確認 (RMK00573) | 訂單:2512DFD035/006 CC2 <生產備註> 事項如下 . 【分切】限重2.8~3.2，若有分切問題請與"00"聯絡 (RMK-E_CHIN) . 【目標寬度】烤漆成品目標寬度...1210 mm~1214 mm（沒說保證） (RMK-E_CHIN) . 使用紙套筒請出口主操注意調整張力設定 背面標示要記得噴印. (RMK00058) . 每顆母鋼捲需切2M板量測急峻度,並記錄於報表內. (RMK00058) . 表面要求嚴格,不允許鋅痕,線痕,壓痕,樹皮(曾被訴賠)...等缺陷. (RMK00058) . 室內隔間用料2邊7MM以內允許輕微缺陷,如邊緣應變痕,點狀未著漆,亮痕… (RMK00058) . 1.本單若塗裝背面漆一律改為REVERSE COATING 例外訂單如下敘述 (RMK00163) . 2.例外訂單為R字頭超低光澤與PVDF (＞25μ)，背面漆可改 NATURE COATING，但搭配底漆避免遮蓋性不佳 (RMK00163) . ★品檢注意！JIS&CNS 訂單必須每滿50噸一定要再做一次TEST (RMK00259) . 【色差特別管制】LY126(LY121)初期測試其色差值要求於 2020/11/12會議中決議與客戶確認板△E≦0.6+目視管理確認 (RMK00562) . 【終端客戶色差特別管制】色差值要求於2020/11/12會議中決議與客戶確認板△E≦0.6與目視管理確認 (RMK00573) | 訂單:2512DFD035/006 RCL <生產備註> 事項如下 . 【色差特別管制】LY126(LY121)初期測試其色差值要求於 2020/11/12會議中決議與客戶確認板△E≦0.6+目視管理確認 (RMK00562) | 訂單:2512DFD035/006 CCPK 無 <生產備註> 事項 | 訂單:2512DFD035/006 CGQC <品檢備註> 事項如下 . 弓形度、 波高、 急峻度,每顆鋼捲皆須詳細記錄. (RMK00058) . 每二顆母鋼捲需切2M板量測急峻度,並記錄於外觀檢查記錄表內. (RMK00058) . 出口鋼捲盤捲後目視不允許有鼓起. (RMK00058) | 訂單:2512DFD035/006 CCQC <品檢備註> 事項如下 . 1.本單若塗裝背面漆一律改為REVERSE COATING 例外訂單如下敘述 (RMK00163) . 2.例外訂單為R字頭超低光澤與PVDF (＞25μ)，背面漆可改 NATURE COATING，但搭配底漆避免遮蓋性不佳 (RMK00163) . ★品檢注意！JIS&CNS 訂單必須每滿50噸一定要再做一次TEST (RMK00259) . 【色差特別管制】LY126(LY121)初期測試其色差值要求於 2020/11/12會議中決議與客戶確認板△E≦0.6+目視管理確認 (RMK00562) . 【終端客戶色差特別管制】色差值要求於2020/11/12會議中決議與客戶確認板△E≦0.6與目視管理確認 (RMK00573) | 訂單:2512DFD035/006 TOL 無 <生產備註> 事項 | 【目標寬度】烤漆成品目標寬度...1210 mm~1214 mm（沒說保證）^^/CR1/CR2/CG1/CG2/CC1/CC2/^^ <<.E_CHIN 2025/12/16 09:58.>> 【分切】限重2.8~3.2，若有分切問題請與"00"聯絡^^/CC1/CC2/^^ <<.E_CHIN 2025/12/16 09:58.>> | 訂單 2512DFD035/006 修改記錄如下: 20251210 15:51:25 (24025) 退火碼: >> S1, 用途碼: >> CIA007, 背面標示: >> C008, 訂單背面顏色(五碼): >> BW736, 背面漆膜厚: >> NOM, 背面漆塗漆型式幾塗幾烤: >> 1, 鉻酸鹽: >> Z, 訂單厚度: >> 0.476, 訂單重: >> 22, 重量容許率(下限): >> 10, 重量容許率(上限): >> 10, 訂單寬度: >> 1210, 鍍製方式: >> BC, 鋼捲內徑: >> 508, 鋼捲下限重: >> 2.8, 鋼捲上限重: >> 3.2, 壓花條件碼: >> -, 表面花紋: >> R, 綠色識別碼: >> -, 印刷輥號: >> -, 產品代碼: >> PPGL, 皮膜碼: >> -, 單位別: >> M, 油品種類: >> Z, 塗油量: >> Z, 包裝代碼: >> S4 , 保護膜碼: >> -, 客戶試片取樣型式: >> -, 調質碼: >> S, 套筒碼: >> P , 規格: >> CGLC400-10, 製造標準: >> CNS, 表面處理劑種類: >> Z, 表面處理劑塗佈量: >> Z, 伸長率測試: >> N, 硬度測試碼: >> N, 抗拉強度測試: >> N, 降伏強度測試: >> N, 厚度變異: >> 0, 訂單正面顏色(五碼): >> LY126, 正面漆膜厚: >> 25, 正面漆塗漆型式幾塗幾烤: >> 2, 修邊碼: >> Y, 重量碼: >> AW, 鋼捲捲向: >> I, 鍍層碼: >> AZ70, | *:
PPGL | 2512DFD035/007 | 1. 單捲限重檢核 (原料重:18.5~23.5, 分切困難:19.60~20.60,22.40~23.40, 單捲限重:2.80~3.20)(OFP00031)-{.不符.} | 1. 部分大陸料含B元素超過CNS規範管制，故請原料CNS規範之訂單不要配大陸料 (OFP00684)-{.不符.} | 1. 部分大陸料含B元素超過CNS規範管制，故請原料CNS規範之訂單不要配大陸料 (OFP00684)-{.不符.} | 訂單:2512DFD035/007 CPL <生產備註> 事項如下 . 除HGI/ HGL 訂單邊緣不噴油. 其餘皆側緣噴油 (RMK00285) . CNS AZ70 鍍層相當於 SYSCO AZ070 鍍層 (RMK00295) | 訂單:2512DFD035/007 CR1 <生產備註> 事項如下 . 【目標寬度】烤漆成品目標寬度...1210 mm~1214 mm（沒說保證） (RMK-E_CHIN) . 完軋寬度超出管制值上限≦2mm時,冷軋繼續生產並填寫品質異常通報單給鍍鋅線,以便調整張力與板溫 (RMK00278) . CNS AZ70 鍍層相當於 SYSCO AZ070 鍍層 (RMK00295) | 訂單:2512DFD035/007 CR2 <生產備註> 事項如下 . 【目標寬度】烤漆成品目標寬度...1210 mm~1214 mm（沒說保證） (RMK-E_CHIN) . 完軋寬度超出管制值上限≦2mm時,冷軋繼續生產並填寫品質異常通報單給鍍鋅線,以便調整張力與板溫 (RMK00278) . CNS AZ70 鍍層相當於 SYSCO AZ070 鍍層 (RMK00295) | 訂單:2512DFD035/007 CG1 <生產備註> 事項如下 . 【目標寬度】烤漆成品目標寬度...1210 mm~1214 mm（沒說保證） (RMK-E_CHIN) . 弓形度、 波高、 急峻度,每顆鋼捲皆須詳細記錄. (RMK00058) . 平板類,鍍鋅生產時SKIN PASS & T/L 請依據鍍鋅標準規定生產. (RMK00058) . 每二顆母鋼捲需切2M板量測急峻度,並記錄於外觀檢查記錄表內. (RMK00058) . 出口鋼捲盤捲後目視不允許有鼓起. (RMK00058) | 訂單:2512DFD035/007 CG2 <生產備註> 事項如下 . 【目標寬度】烤漆成品目標寬度...1210 mm~1214 mm（沒說保證） (RMK-E_CHIN) . 弓形度、 波高、 急峻度,每顆鋼捲皆須詳細記錄. (RMK00058) . 平板類,鍍鋅生產時SKIN PASS & T/L 請依據鍍鋅標準規定生產. (RMK00058) . 每二顆母鋼捲需切2M板量測急峻度,並記錄於外觀檢查記錄表內. (RMK00058) . 出口鋼捲盤捲後目視不允許有鼓起. (RMK00058) | 訂單:2512DFD035/007 CC1 <生產備註> 事項如下 . 【分切】限重2.8~3.2，若有分切問題請與"00"聯絡 (RMK-E_CHIN) . 【目標寬度】烤漆成品目標寬度...1210 mm~1214 mm（沒說保證） (RMK-E_CHIN) . 使用紙套筒請出口主操注意調整張力設定 背面標示要記得噴印. (RMK00058) . 每顆母鋼捲需切2M板量測急峻度,並記錄於報表內. (RMK00058) . 表面要求嚴格,不允許鋅痕,線痕,壓痕,樹皮(曾被訴賠)...等缺陷. (RMK00058) . 室內隔間用料2邊7MM以內允許輕微缺陷,如邊緣應變痕,點狀未著漆,亮痕… (RMK00058) . 1.本單若塗裝背面漆一律改為REVERSE COATING 例外訂單如下敘述 (RMK00163) . 2.例外訂單為R字頭超低光澤與PVDF (＞25μ)，背面漆可改 NATURE COATING，但搭配底漆避免遮蓋性不佳 (RMK00163) . ★品檢注意！JIS&CNS 訂單必須每滿50噸一定要再做一次TEST (RMK00259) . 【色差特別管制】LY126(LY121)初期測試其色差值要求於 2020/11/12會議中決議與客戶確認板△E≦0.6+目視管理確認 (RMK00562) . 【終端客戶色差特別管制】色差值要求於2020/11/12會議中決議與客戶確認板△E≦0.6與目視管理確認 (RMK00573) | 訂單:2512DFD035/007 CC2 <生產備註> 事項如下 . 【分切】限重2.8~3.2，若有分切問題請與"00"聯絡 (RMK-E_CHIN) . 【目標寬度】烤漆成品目標寬度...1210 mm~1214 mm（沒說保證） (RMK-E_CHIN) . 使用紙套筒請出口主操注意調整張力設定 背面標示要記得噴印. (RMK00058) . 每顆母鋼捲需切2M板量測急峻度,並記錄於報表內. (RMK00058) . 表面要求嚴格,不允許鋅痕,線痕,壓痕,樹皮(曾被訴賠)...等缺陷. (RMK00058) . 室內隔間用料2邊7MM以內允許輕微缺陷,如邊緣應變痕,點狀未著漆,亮痕… (RMK00058) . 1.本單若塗裝背面漆一律改為REVERSE COATING 例外訂單如下敘述 (RMK00163) . 2.例外訂單為R字頭超低光澤與PVDF (＞25μ)，背面漆可改 NATURE COATING，但搭配底漆避免遮蓋性不佳 (RMK00163) . ★品檢注意！JIS&CNS 訂單必須每滿50噸一定要再做一次TEST (RMK00259) . 【色差特別管制】LY126(LY121)初期測試其色差值要求於 2020/11/12會議中決議與客戶確認板△E≦0.6+目視管理確認 (RMK00562) . 【終端客戶色差特別管制】色差值要求於2020/11/12會議中決議與客戶確認板△E≦0.6與目視管理確認 (RMK00573) | 訂單:2512DFD035/007 RCL <生產備註> 事項如下 . 【色差特別管制】LY126(LY121)初期測試其色差值要求於 2020/11/12會議中決議與客戶確認板△E≦0.6+目視管理確認 (RMK00562) | 訂單:2512DFD035/007 CCPK 無 <生產備註> 事項 | 訂單:2512DFD035/007 CGQC <品檢備註> 事項如下 . 弓形度、 波高、 急峻度,每顆鋼捲皆須詳細記錄. (RMK00058) . 每二顆母鋼捲需切2M板量測急峻度,並記錄於外觀檢查記錄表內. (RMK00058) . 出口鋼捲盤捲後目視不允許有鼓起. (RMK00058) | 訂單:2512DFD035/007 CCQC <品檢備註> 事項如下 . 1.本單若塗裝背面漆一律改為REVERSE COATING 例外訂單如下敘述 (RMK00163) . 2.例外訂單為R字頭超低光澤與PVDF (＞25μ)，背面漆可改 NATURE COATING，但搭配底漆避免遮蓋性不佳 (RMK00163) . ★品檢注意！JIS&CNS 訂單必須每滿50噸一定要再做一次TEST (RMK00259) . 【色差特別管制】LY126(LY121)初期測試其色差值要求於 2020/11/12會議中決議與客戶確認板△E≦0.6+目視管理確認 (RMK00562) . 【終端客戶色差特別管制】色差值要求於2020/11/12會議中決議與客戶確認板△E≦0.6與目視管理確認 (RMK00573) | 訂單:2512DFD035/007 TOL 無 <生產備註> 事項 | 【目標寬度】烤漆成品目標寬度...1210 mm~1214 mm（沒說保證）^^/CR1/CR2/CG1/CG2/CC1/CC2/^^ <<.E_CHIN 2025/12/16 10:07.>> 【分切】限重2.8~3.2，若有分切問題請與"00"聯絡^^/CC1/CC2/^^ <<.E_CHIN 2025/12/16 10:07.>> | 訂單 2512DFD035/007 修改記錄如下: 20251215 10:36:48 (24025) 退火碼: >> S1, 用途碼: >> CIA007, 背面標示: >> C008, 訂單背面顏色(五碼): >> BW736, 背面漆膜厚: >> NOM, 背面漆塗漆型式幾塗幾烤: >> 1, 鉻酸鹽: >> Z, 訂單厚度: >> 0.326, 訂單重: >> 22, 重量容許率(下限): >> 10, 重量容許率(上限): >> 10, 訂單寬度: >> 1210, 鍍製方式: >> BC, 鋼捲內徑: >> 508, 鋼捲下限重: >> 2.8, 鋼捲上限重: >> 3.2, 壓花條件碼: >> -, 表面花紋: >> R, 綠色識別碼: >> -, 印刷輥號: >> -, 產品代碼: >> PPGL, 皮膜碼: >> -, 單位別: >> M, 油品種類: >> Z, 塗油量: >> Z, 包裝代碼: >> S4 , 保護膜碼: >> -, 客戶試片取樣數量: >> 0, 客戶試片取樣型式: >> -, 調質碼: >> S, 套筒碼: >> P , 規格: >> CGLC400-10, 製造標準: >> CNS, 表面處理劑種類: >> Z, 表面處理劑塗佈量: >> Z, 伸長率測試: >> N, 硬度測試碼: >> N, 抗拉強度測試: >> N, 降伏強度測試: >> N, 厚度變異: >> 0, 訂單正面顏色(五碼): >> LY126, 正面漆膜厚: >> 25, 正面漆塗漆型式幾塗幾烤: >> 2, 修邊碼: >> Y, 重量碼: >> AW, 鋼捲捲向: >> I, 鍍層碼: >> AZ70, | *:
PPGL | 2512DFD036/001 | 1. 單捲限重檢核 (原料重:15~20, 分切困難:20, 單捲限重:4.00~4.90)(OFP00031)-{.不符.} | 1. 部分大陸料含B元素超過CNS規範管制，故請原料CNS規範之訂單不要配大陸料 (OFP00684)-{.不符.} | 1. 訂單若有厚度變異，冷軋厚度公差比照烤漆計算公式 , 但最小為 1/2 公差做設定 (OFP00254)-{.不符.} 2. "偏薄要求訂單" 鍍後厚度減 鍍後厚度下限需大於 0.02 MM,以免發生厚度不足狀況 (OFP00369)-{.不符.} 3. 部分大陸料含B元素超過CNS規範管制，故請原料CNS規範之訂單不要配大陸料 (OFP00684)-{.不符.} | 訂單:2512DFD036/001 CPL <生產備註> 事項如下 . 除HGI/ HGL 訂單邊緣不噴油. 其餘皆側緣噴油 (RMK00285) | 訂單:2512DFD036/001 CR1 <生產備註> 事項如下 . 完軋寬度超出管制值上限≦2mm時,冷軋繼續生產並填寫品質異常通報單給鍍鋅線,以便調整張力與板溫 (RMK00278) | 訂單:2512DFD036/001 CR2 <生產備註> 事項如下 . 完軋寬度超出管制值上限≦2mm時,冷軋繼續生產並填寫品質異常通報單給鍍鋅線,以便調整張力與板溫 (RMK00278) | 訂單:2512DFD036/001 CG1 <生產備註> 事項如下 . 平板類,鍍鋅生產時SKIN PASS & T/L 請依據鍍鋅標準規定生產 (RMK00100) . 鍍鋅表面不可有鋅痕、壓痕、凹陷、及刮傷 、應變痕等。 (RMK00100) . 出口鋼捲盤捲後目視不允許有鼓起. (RMK00100) | 訂單:2512DFD036/001 CG2 <生產備註> 事項如下 . 平板類,鍍鋅生產時SKIN PASS & T/L 請依據鍍鋅標準規定生產 (RMK00100) . 鍍鋅表面不可有鋅痕、壓痕、凹陷、及刮傷 、應變痕等。 (RMK00100) . 出口鋼捲盤捲後目視不允許有鼓起. (RMK00100) | 訂單:2512DFD036/001 CC1 <生產備註> 事項如下 . 【分切】"00"曰：限重4~4.9，若有分切問題請與業務聯絡 (RMK-E_CHIN) . 1.本單若塗裝背面漆一律改為REVERSE COATING 例外訂單如下敘述 (RMK00163) . 2.例外訂單為R字頭超低光澤與PVDF (＞25μ)，背面漆可改 NATURE COATING，但搭配底漆避免遮蓋性不佳 (RMK00163) . ★品檢注意！JIS&CNS 訂單必須每滿50噸一定要再做一次TEST (RMK00259) | 訂單:2512DFD036/001 CC2 <生產備註> 事項如下 . 【分切】"00"曰：限重4~4.9，若有分切問題請與業務聯絡 (RMK-E_CHIN) . 1.本單若塗裝背面漆一律改為REVERSE COATING 例外訂單如下敘述 (RMK00163) . 2.例外訂單為R字頭超低光澤與PVDF (＞25μ)，背面漆可改 NATURE COATING，但搭配底漆避免遮蓋性不佳 (RMK00163) . ★品檢注意！JIS&CNS 訂單必須每滿50噸一定要再做一次TEST (RMK00259) | 訂單:2512DFD036/001 RCL 無 <生產備註> 事項 | 訂單:2512DFD036/001 CCPK 無 <生產備註> 事項 | 訂單:2512DFD036/001 CGQC 無 <品檢備註> 事項 | 訂單:2512DFD036/001 CCQC <品檢備註> 事項如下 . 1.本單若塗裝背面漆一律改為REVERSE COATING 例外訂單如下敘述 (RMK00163) . 2.例外訂單為R字頭超低光澤與PVDF (＞25μ)，背面漆可改 NATURE COATING，但搭配底漆避免遮蓋性不佳 (RMK00163) . ★品檢注意！JIS&CNS 訂單必須每滿50噸一定要再做一次TEST (RMK00259) | 訂單:2512DFD036/001 TOL 無 <生產備註> 事項 | 【分切】"00"曰：限重4~4.9，若有分切問題請與業務聯絡^^/CC1/CC2/ <<.E_CHIN 2025/12/11 11:13.>> | 訂單 2512DFD036/001 修改記錄如下: 20251210 16:21:58 (24025) 退火碼: >> S1, 用途碼: >> CIA008, 背面標示: >> C814, 訂單背面顏色(五碼): >> BW73Y, 背面漆膜厚: >> 12.5, 背面漆塗漆型式幾塗幾烤: >> 2, 鉻酸鹽: >> Z, 訂單厚度: >> 0.52, 訂單重: >> 35, 重量容許率(下限): >> 10, 重量容許率(上限): >> 10, 訂單寬度: >> 914, 鍍製方式: >> AC, 鋼捲內徑: >> 508, 鋼捲下限重: >> 4, 鋼捲上限重: >> 4.9, 壓花條件碼: >> -, 表面花紋: >> R, 綠色識別碼: >> -, 印刷輥號: >> -, 產品代碼: >> PPGL, 皮膜碼: >> -, 單位別: >> M, 油品種類: >> Z, 塗油量: >> Z, 包裝代碼: >> D2 , 保護膜碼: >> -, 客戶試片取樣型式: >> -, 調質碼: >> S, 套筒碼: >> R , 規格: >> CGLC400-20, 製造標準: >> CNS, 表面處理劑種類: >> Z, 表面處理劑塗佈量: >> Z, 伸長率測試: >> N, 硬度測試碼: >> N, 抗拉強度測試: >> N, 降伏強度測試: >> N, 厚度變異: >> -1.4, 訂單正面顏色(五碼): >> SY356, 正面漆膜厚: >> 25, 正面漆塗漆型式幾塗幾烤: >> 2, 修邊碼: >> Y, 重量碼: >> AW, 鋼捲捲向: >> I, 鍍層碼: >> AZ150, | H:厚度偏薄
PPGL | 2512DFD036/002 | 1. 單捲限重檢核 (原料重:15~20, 分切困難:20, 單捲限重:4.00~4.90)(OFP00031)-{.不符.} | 1. 部分大陸料含B元素超過CNS規範管制，故請原料CNS規範之訂單不要配大陸料 (OFP00684)-{.不符.} | 1. 訂單若有厚度變異，冷軋厚度公差比照烤漆計算公式 , 但最小為 1/2 公差做設定 (OFP00254)-{.不符.} 2. "偏薄要求訂單" 鍍後厚度減 鍍後厚度下限需大於 0.02 MM,以免發生厚度不足狀況 (OFP00369)-{.不符.} 3. 部分大陸料含B元素超過CNS規範管制，故請原料CNS規範之訂單不要配大陸料 (OFP00684)-{.不符.} | 訂單:2512DFD036/002 CPL <生產備註> 事項如下 . 除HGI/ HGL 訂單邊緣不噴油. 其餘皆側緣噴油 (RMK00285) | 訂單:2512DFD036/002 CR1 <生產備註> 事項如下 . 完軋寬度超出管制值上限≦2mm時,冷軋繼續生產並填寫品質異常通報單給鍍鋅線,以便調整張力與板溫 (RMK00278) | 訂單:2512DFD036/002 CR2 <生產備註> 事項如下 . 完軋寬度超出管制值上限≦2mm時,冷軋繼續生產並填寫品質異常通報單給鍍鋅線,以便調整張力與板溫 (RMK00278) | 訂單:2512DFD036/002 CG1 <生產備註> 事項如下 . 平板類,鍍鋅生產時SKIN PASS & T/L 請依據鍍鋅標準規定生產 (RMK00100) . 鍍鋅表面不可有鋅痕、壓痕、凹陷、及刮傷 、應變痕等。 (RMK00100) . 出口鋼捲盤捲後目視不允許有鼓起. (RMK00100) | 訂單:2512DFD036/002 CG2 <生產備註> 事項如下 . 平板類,鍍鋅生產時SKIN PASS & T/L 請依據鍍鋅標準規定生產 (RMK00100) . 鍍鋅表面不可有鋅痕、壓痕、凹陷、及刮傷 、應變痕等。 (RMK00100) . 出口鋼捲盤捲後目視不允許有鼓起. (RMK00100) | 訂單:2512DFD036/002 CC1 <生產備註> 事項如下 . 【分切】"00"曰：限重4~4.9，若有分切問題請與業務聯絡 (RMK-E_CHIN) . 1.本單若塗裝背面漆一律改為REVERSE COATING 例外訂單如下敘述 (RMK00163) . 2.例外訂單為R字頭超低光澤與PVDF (＞25μ)，背面漆可改 NATURE COATING，但搭配底漆避免遮蓋性不佳 (RMK00163) . ★品檢注意！JIS&CNS 訂單必須每滿50噸一定要再做一次TEST (RMK00259) . 【抽氣量】白色系在CC1生產時,FINISH抽氣量請設定250,如生產中發生色差b值異常升高,請股長再加大抽氣量因應 (RMK00560) | 訂單:2512DFD036/002 CC2 <生產備註> 事項如下 . 【分切】"00"曰：限重4~4.9，若有分切問題請與業務聯絡 (RMK-E_CHIN) . 1.本單若塗裝背面漆一律改為REVERSE COATING 例外訂單如下敘述 (RMK00163) . 2.例外訂單為R字頭超低光澤與PVDF (＞25μ)，背面漆可改 NATURE COATING，但搭配底漆避免遮蓋性不佳 (RMK00163) . ★品檢注意！JIS&CNS 訂單必須每滿50噸一定要再做一次TEST (RMK00259) . 【抽氣量】白色系在CC1生產時,FINISH抽氣量請設定250,如生產中發生色差b值異常升高,請股長再加大抽氣量因應 (RMK00560) | 訂單:2512DFD036/002 RCL 無 <生產備註> 事項 | 訂單:2512DFD036/002 CCPK 無 <生產備註> 事項 | 訂單:2512DFD036/002 CGQC 無 <品檢備註> 事項 | 訂單:2512DFD036/002 CCQC <品檢備註> 事項如下 . 1.本單若塗裝背面漆一律改為REVERSE COATING 例外訂單如下敘述 (RMK00163) . 2.例外訂單為R字頭超低光澤與PVDF (＞25μ)，背面漆可改 NATURE COATING，但搭配底漆避免遮蓋性不佳 (RMK00163) . ★品檢注意！JIS&CNS 訂單必須每滿50噸一定要再做一次TEST (RMK00259) | 訂單:2512DFD036/002 TOL 無 <生產備註> 事項 | 【分切】"00"曰：限重4~4.9，若有分切問題請與業務聯絡^^/CC1/CC2/^^ <<.E_CHIN 2025/12/11 11:17.>> | 訂單 2512DFD036/002 修改記錄如下: 20251210 16:22:01 (24025) 退火碼: >> S1, 用途碼: >> CIA008, 背面標示: >> C814, 訂單背面顏色(五碼): >> BW73Y, 背面漆膜厚: >> 12.5, 背面漆塗漆型式幾塗幾烤: >> 2, 鉻酸鹽: >> Z, 訂單厚度: >> 0.52, 訂單重: >> 35, 重量容許率(下限): >> 10, 重量容許率(上限): >> 10, 訂單寬度: >> 914, 鍍製方式: >> AC, 鋼捲內徑: >> 508, 鋼捲下限重: >> 4, 鋼捲上限重: >> 4.9, 壓花條件碼: >> -, 表面花紋: >> R, 綠色識別碼: >> -, 印刷輥號: >> -, 產品代碼: >> PPGL, 皮膜碼: >> -, 單位別: >> M, 油品種類: >> Z, 塗油量: >> Z, 包裝代碼: >> D2 , 保護膜碼: >> -, 客戶試片取樣型式: >> -, 調質碼: >> S, 套筒碼: >> R , 規格: >> CGLC400-20, 製造標準: >> CNS, 表面處理劑種類: >> Z, 表面處理劑塗佈量: >> Z, 伸長率測試: >> N, 硬度測試碼: >> N, 抗拉強度測試: >> N, 降伏強度測試: >> N, 厚度變異: >> -1.4, 訂單正面顏色(五碼): >> SW336, 正面漆膜厚: >> 25, 正面漆塗漆型式幾塗幾烤: >> 2, 修邊碼: >> Y, 重量碼: >> AW, 鋼捲捲向: >> I, 鍍層碼: >> AZ150, | H:厚度偏薄
PPSUS | 2512DFD039/001 |  |  | 1. PPSUS&PPAL 單位長度(M/T)要自己算完後修改 SOP內容。RD洗衣機外殼用可用 -0.04～0 去算 (OFP00649)-{.不符.} | 訂單:2512DFD039/001 CPL 無 <生產備註> 事項 | 訂單:2512DFD039/001 CR1 無 <生產備註> 事項 | 訂單:2512DFD039/001 CR2 無 <生產備註> 事項 | 訂單:2512DFD039/001 CG1 <生產備註> 事項如下 . 瓦形屋頂用 注意鍍層控制範圍：min=標準值，Max=標準值+30 (RMK00103) . 因成形性需求故鍍層量有上限管制，排程變換前後一顆分切請U3暫留，待產線確認鍍層量後再行處置。 (RMK00103) | 訂單:2512DFD039/001 CG2 <生產備註> 事項如下 . 瓦形屋頂用 注意鍍層控制範圍：min=標準值，Max=標準值+30 (RMK00103) . 因成形性需求故鍍層量有上限管制，排程變換前後一顆分切請U3暫留，待產線確認鍍層量後再行處置。 (RMK00103) | 訂單:2512DFD039/001 CC1 <生產備註> 事項如下 . 超低光澤產品,色差計塗佈量依據5+20U為基準。RYF89 以5+22U為基準。 (RMK00103) . 請出口人員貼上"請勿堆疊"紅色標簽. (RMK00103) . R字頭色碼因色差對膜厚極其敏感，MASS目標102%~115%之間. (RMK00103) . R字頭色碼塗佈量須在20U以上,不然會有白色點狀(繩紋),已被客戶訴賠. (RMK00103) . 捲起單位張力請加大至 5.5（有另行備註要求張力設定時，依另行備註需求設定）） (RMK00103) . 1.入口板厚以平凸分釐卡量測,其W/D距板邊10mm處量測 (RMK00619) . 2.入口急峻度≦0.7%，毛邊(雙平頭分釐卡)≦30μm(一定要落實記錄，以作為品質追蹤依據) (RMK00619) . 3.出/入口鼓起≦0.5mm超出管制規格請TSD送RCL確認板形 (RMK00619) . 4.前處理皮膜Si=14±5 mg/m2於CC2品檢室Twin-X:NRC350-Si(SUS304)檢測 (RMK00619) . 5.其餘品質管制若無特別註明，則以對應的烤漆產品用途管制 (RMK00619) . 6.【捲取+套桶】出口一律 STAGGER 捲取，並使用比訂單寬度"加寬"的套桶（一般為"P"，超低光澤與印刷為"S"） (RMK00619) | 訂單:2512DFD039/001 CC2 <生產備註> 事項如下 . 超低光澤產品,色差計塗佈量依據5+20U為基準。RYF89 以5+22U為基準。 (RMK00103) . 請出口人員貼上"請勿堆疊"紅色標簽. (RMK00103) . R字頭色碼因色差對膜厚極其敏感，MASS目標102%~115%之間. (RMK00103) . R字頭色碼塗佈量須在20U以上,不然會有白色點狀(繩紋),已被客戶訴賠. (RMK00103) . 1.入口板厚以平凸分釐卡量測,其W/D距板邊10mm處量測 (RMK00619) . 2.入口急峻度≦0.7%，毛邊(雙平頭分釐卡)≦30μm(一定要落實記錄，以作為品質追蹤依據) (RMK00619) . 3.出/入口鼓起≦0.5mm超出管制規格請TSD送RCL確認板形 (RMK00619) . 4.前處理皮膜Si=14±5 mg/m2於CC2品檢室Twin-X:NRC350-Si(SUS304)檢測 (RMK00619) . 5.其餘品質管制若無特別註明，則以對應的烤漆產品用途管制 (RMK00619) . 6.【捲取+套桶】出口一律 STAGGER 捲取，並使用比訂單寬度"加寬"的套桶（一般為"P"，超低光澤與印刷為"S"） (RMK00619) | 訂單:2512DFD039/001 RCL 無 <生產備註> 事項 | 訂單:2512DFD039/001 CCPK 無 <生產備註> 事項 | 訂單:2512DFD039/001 CGQC <品檢備註> 事項如下 . 瓦形屋頂用 注意鍍層控制範圍：min=標準值，Max=標準值+30 (RMK00103) | 訂單:2512DFD039/001 CCQC <品檢備註> 事項如下 . 超低光澤產品,色差計塗佈量依據5+20U為基準。RYF89 以5+22U為基準。 (RMK00103) . R字頭色碼因色差對膜厚極其敏感，MASS目標102%~115%之間. (RMK00103) . 1.入口板厚以平凸分釐卡量測,其W/D距板邊10mm處量測 (RMK00619) . 2.入口急峻度≦0.7%，毛邊(雙平頭分釐卡)≦30μm(一定要落實記錄，以作為品質追蹤依據) (RMK00619) . 3.出/入口鼓起≦0.5mm超出管制規格請TSD送RCL確認板形 (RMK00619) . 4.前處理皮膜Si=14±5 mg/m2於CC2品檢室Twin-X:NRC350-Si(SUS304)檢測 (RMK00619) . 5.其餘品質管制若無特別註明，則以對應的烤漆產品用途管制 (RMK00619) . 6.【捲取+套桶】出口一律 STAGGER 捲取，並使用比訂單寬度"加寬"的套桶（一般為"P"，超低光澤與印刷為"S"） (RMK00619) | 訂單:2512DFD039/001 TOL 無 <生產備註> 事項 |  | 訂單 2512DFD039/001 修改記錄如下: 20251212 08:20:17 (22030) 退火碼: >> S1, 用途碼: >> CIA008, 背面標示: >> C989, 訂單背面顏色(五碼): >> BW73Y, 背面漆膜厚: >> 12.5, 背面漆塗漆型式幾塗幾烤: >> 2, 鉻酸鹽: >> Z, 訂單厚度: >> 0.36, 訂單重: >> 40, 重量容許率(下限): >> 10, 重量容許率(上限): >> 10, 訂單寬度: >> 914, 鍍製方式: >> BC, 鋼捲內徑: >> 508, 鋼捲下限重: >> 3, 鋼捲上限重: >> 5, 壓花條件碼: >> -, 表面花紋: >> -, 綠色識別碼: >> -, 印刷輥號: >> -, 產品代碼: >> PPSUS, 皮膜碼: >> -, 單位別: >> M, 油品種類: >> Z, 塗油量: >> Z, 包裝代碼: >> A3 , 保護膜碼: >> -, 客戶試片取樣型式: >> -, 調質碼: >> S, 套筒碼: >> S , 規格: >> CSUS304-20, 製造標準: >> SYSCO, 表面處理劑種類: >> Z, 表面處理劑塗佈量: >> Z, 伸長率測試: >> N, 硬度測試碼: >> N, 抗拉強度測試: >> N, 降伏強度測試: >> N, 訂單正面顏色(五碼): >> RYF89, 正面漆膜厚: >> 25, 正面漆塗漆型式幾塗幾烤: >> 2, 修邊碼: >> Y, 重量碼: >> AW, 鋼捲捲向: >> I, 鍍層碼: >> -, | *:
PPGL | 2512DFD040/001 | 1. 提醒：CNS 第三類保固 PPGL AZ150（含）以上，PPGI Z27 （含）以上 TOP ≧25U , BK 兩層塗裝 (OFP00448)-{.不符.} 2. 再三提醒確認！CNS &JIS 塗裝 PVDF 需要"3類"耐候等級。並注意鍍層或膜厚是否符合.... (OFP00568)-{.不符.} | 1. 部分大陸料含B元素超過CNS規範管制，故請原料CNS規範之訂單不要配大陸料 (OFP00684)-{.不符.} | 1. 1PU304 20U以上只能投產於CC2 (OFP00078)-{.不符.} 2. 訂單若有厚度變異，冷軋厚度公差比照烤漆計算公式 , 但最小為 1/2 公差做設定 (OFP00254)-{.不符.} 3. "偏薄要求訂單" 鍍後厚度減 鍍後厚度下限需大於 0.02 MM,以免發生厚度不足狀況 (OFP00369)-{.不符.} 4. 提醒：CNS 第三類保固 PPGL AZ150（含）以上，PPGI Z27 （含）以上 TOP ≧25U , BK 兩層塗裝 (OFP00448)-{.不符.} 5. 再三提醒確認！CNS &JIS 塗裝 PVDF 需要"3類"耐候等級。並注意鍍層或膜厚是否符合.... (OFP00568)-{.不符.} 6. 部分大陸料含B元素超過CNS規範管制，故請原料CNS規範之訂單不要配大陸料 (OFP00684)-{.不符.} | 訂單:2512DFD040/001 CPL <生產備註> 事項如下 . 除HGI/ HGL 訂單邊緣不噴油. 其餘皆側緣噴油 (RMK00285) | 訂單:2512DFD040/001 CR1 無 <生產備註> 事項 | 訂單:2512DFD040/001 CR2 無 <生產備註> 事項 | 訂單:2512DFD040/001 CG1 <生產備註> 事項如下 . 平板類,鍍鋅生產時SKIN PASS & T/L 請依據鍍鋅標準規定生產 (RMK00100) . 鍍鋅表面不可有鋅痕、壓痕、凹陷、及刮傷 、應變痕等。 (RMK00100) . 出口鋼捲盤捲後目視不允許有鼓起. (RMK00100) . 鍍層 AZ150 (含) 以上 , 鋅花等級 C~E 目標D，避免鋅花晶界明顯後續造成烤漆點狀未塗漆。 (RMK00565) | 訂單:2512DFD040/001 CG2 <生產備註> 事項如下 . 平板類,鍍鋅生產時SKIN PASS & T/L 請依據鍍鋅標準規定生產 (RMK00100) . 鍍鋅表面不可有鋅痕、壓痕、凹陷、及刮傷 、應變痕等。 (RMK00100) . 出口鋼捲盤捲後目視不允許有鼓起. (RMK00100) . 鍍層 AZ150 (含) 以上 , 鋅花等級 C~E 目標D，避免鋅花晶界明顯後續造成烤漆點狀未塗漆。 (RMK00565) | 訂單:2512DFD040/001 CC1 <生產備註> 事項如下 . 1.本單若塗裝背面漆一律改為REVERSE COATING 例外訂單如下敘述 (RMK00163) . 2.例外訂單為R字頭超低光澤與PVDF (＞25μ)，背面漆可改 NATURE COATING，但搭配底漆避免遮蓋性不佳 (RMK00163) . ★品檢注意！JIS&CNS 訂單必須每滿50噸一定要再做一次TEST (RMK00259) . 1.有客戶要下CNS第3類,以下備註麻煩CCP與TSD遵循,謝謝! (RMK00394) . 1.1.面漆塗佈量務必>=90%（如果背面用面漆也一樣） (RMK00394) . 1.2.務必留30cm*全寬試片1片,供實驗室委託確認SST與QUV性能。並於試片上註明"SST 2000HRS、QUV 1500HRS" (RMK00394) . 【PMT】本單面漆為"PVDF"，經會議決議需量測板溫並記錄之。每一張排程需量測一次否則追究責任 (RMK00503) . 【線速度】注意！凡塗1PU304者 LS不得超過 30mpm (RMK00522) . 【抽氣量】白色系在CC1生產時,FINISH抽氣量請設定250,如生產中發生色差b值異常升高,請股長再加大抽氣量因應 (RMK00560) | 訂單:2512DFD040/001 CC2 <生產備註> 事項如下 . 1.本單若塗裝背面漆一律改為REVERSE COATING 例外訂單如下敘述 (RMK00163) . 2.例外訂單為R字頭超低光澤與PVDF (＞25μ)，背面漆可改 NATURE COATING，但搭配底漆避免遮蓋性不佳 (RMK00163) . ★品檢注意！JIS&CNS 訂單必須每滿50噸一定要再做一次TEST (RMK00259) . 1.有客戶要下CNS第3類,以下備註麻煩CCP與TSD遵循,謝謝! (RMK00394) . 1.1.面漆塗佈量務必>=90%（如果背面用面漆也一樣） (RMK00394) . 1.2.務必留30cm*全寬試片1片,供實驗室委託確認SST與QUV性能。並於試片上註明"SST 2000HRS、QUV 1500HRS" (RMK00394) . 【PMT】本單面漆為"PVDF"，經會議決議需量測板溫並記錄之。每一張排程需量測一次否則追究責任 (RMK00503) . 【線速度】注意！凡塗1PU304者 LS不得超過 30mpm (RMK00522) . 【抽氣量】白色系在CC1生產時,FINISH抽氣量請設定250,如生產中發生色差b值異常升高,請股長再加大抽氣量因應 (RMK00560) | 訂單:2512DFD040/001 RCL 無 <生產備註> 事項 | 訂單:2512DFD040/001 CCPK 無 <生產備註> 事項 | 訂單:2512DFD040/001 CGQC <品檢備註> 事項如下 . 鍍層 AZ150 (含) 以上 , 鋅花等級 C~E 目標D，避免鋅花晶界明顯後續造成烤漆點狀未塗漆。 (RMK00565) | 訂單:2512DFD040/001 CCQC <品檢備註> 事項如下 . 1.本單若塗裝背面漆一律改為REVERSE COATING 例外訂單如下敘述 (RMK00163) . 2.例外訂單為R字頭超低光澤與PVDF (＞25μ)，背面漆可改 NATURE COATING，但搭配底漆避免遮蓋性不佳 (RMK00163) . ★品檢注意！JIS&CNS 訂單必須每滿50噸一定要再做一次TEST (RMK00259) . 1.有客戶要下CNS第3類,以下備註麻煩CCP與TSD遵循,謝謝! (RMK00394) . 1.1.面漆塗佈量務必>=90%（如果背面用面漆也一樣） (RMK00394) . 1.2.務必留30cm*全寬試片1片,供實驗室委託確認SST與QUV性能。並於試片上註明"SST 2000HRS、QUV 1500HRS" (RMK00394) . 【PMT】本單面漆為"PVDF"，經會議決議需量測板溫並記錄之。每一張排程需量測一次否則追究責任 (RMK00503) . 【線速度】注意！凡塗1PU304者 LS不得超過 30mpm (RMK00522) | 訂單:2512DFD040/001 TOL 無 <生產備註> 事項 |  | 訂單 2512DFD040/001 修改記錄如下: 20251212 08:47:50 (25028) 退火碼: >> H2, 用途碼: >> CIA008, 背面標示: >> C815, 訂單背面顏色(五碼): >> BW73Y, 背面漆膜厚: >> 12.5, 背面漆塗漆型式幾塗幾烤: >> 2, 鉻酸鹽: >> Z, 訂單厚度: >> 0.52, 訂單重: >> 30, 重量容許率(下限): >> 10, 重量容許率(上限): >> 10, 訂單寬度: >> 1219, 鍍製方式: >> AC, 鋼捲內徑: >> 508, 鋼捲下限重: >> 3, 鋼捲上限重: >> 5, 壓花條件碼: >> -, 表面花紋: >> R, 綠色識別碼: >> -, 印刷輥號: >> -, 產品代碼: >> PPGL, 皮膜碼: >> -, 單位別: >> M, 油品種類: >> Z, 塗油量: >> Z, 包裝代碼: >> D2 , 保護膜碼: >> -, 客戶試片取樣型式: >> -, 調質碼: >> S, 套筒碼: >> N , 規格: >> CGLC570-30, 製造標準: >> CNS, 表面處理劑種類: >> Z, 表面處理劑塗佈量: >> Z, 伸長率測試: >> N, 硬度測試碼: >> N, 抗拉強度測試: >> N, 降伏強度測試: >> N, 厚度變異: >> -1.4, 訂單正面顏色(五碼): >> FW380, 正面漆膜厚: >> 45, 正面漆塗漆型式幾塗幾烤: >> 2, 修邊碼: >> Y, 重量碼: >> AW, 鋼捲捲向: >> I, 鍍層碼: >> AZ150, | H:厚度偏薄
PPGL | 2512DFD041/001 | 1. 提醒：CNS 第三類保固 PPGL AZ150（含）以上，PPGI Z27 （含）以上 TOP ≧25U , BK 兩層塗裝 (OFP00448)-{.不符.} 2. 再三提醒確認！CNS &JIS 塗裝 PVDF 需要"3類"耐候等級。並注意鍍層或膜厚是否符合.... (OFP00568)-{.不符.} | 1. 部分大陸料含B元素超過CNS規範管制，故請原料CNS規範之訂單不要配大陸料 (OFP00684)-{.不符.} | 1. 訂單若有厚度變異，冷軋厚度公差比照烤漆計算公式 , 但最小為 1/2 公差做設定 (OFP00254)-{.不符.} 2. "偏薄要求訂單" 鍍後厚度減 鍍後厚度下限需大於 0.02 MM,以免發生厚度不足狀況 (OFP00369)-{.不符.} 3. 提醒：CNS 第三類保固 PPGL AZ150（含）以上，PPGI Z27 （含）以上 TOP ≧25U , BK 兩層塗裝 (OFP00448)-{.不符.} 4. 再三提醒確認！CNS &JIS 塗裝 PVDF 需要"3類"耐候等級。並注意鍍層或膜厚是否符合.... (OFP00568)-{.不符.} 5. 部分大陸料含B元素超過CNS規範管制，故請原料CNS規範之訂單不要配大陸料 (OFP00684)-{.不符.} | 訂單:2512DFD041/001 CPL <生產備註> 事項如下 . 除HGI/ HGL 訂單邊緣不噴油. 其餘皆側緣噴油 (RMK00285) | 訂單:2512DFD041/001 CR1 <生產備註> 事項如下 . 完軋寬度超出管制值上限≦2mm時,冷軋繼續生產並填寫品質異常通報單給鍍鋅線,以便調整張力與板溫 (RMK00278) | 訂單:2512DFD041/001 CR2 <生產備註> 事項如下 . 完軋寬度超出管制值上限≦2mm時,冷軋繼續生產並填寫品質異常通報單給鍍鋅線,以便調整張力與板溫 (RMK00278) | 訂單:2512DFD041/001 CG1 <生產備註> 事項如下 . 平板類,鍍鋅生產時SKIN PASS & T/L 請依據鍍鋅標準規定生產 (RMK00100) . 鍍鋅表面不可有鋅痕、壓痕、凹陷、及刮傷 、應變痕等。 (RMK00100) . 出口鋼捲盤捲後目視不允許有鼓起. (RMK00100) | 訂單:2512DFD041/001 CG2 <生產備註> 事項如下 . 平板類,鍍鋅生產時SKIN PASS & T/L 請依據鍍鋅標準規定生產 (RMK00100) . 鍍鋅表面不可有鋅痕、壓痕、凹陷、及刮傷 、應變痕等。 (RMK00100) . 出口鋼捲盤捲後目視不允許有鼓起. (RMK00100) | 訂單:2512DFD041/001 CC1 <生產備註> 事項如下 . 1.本單若塗裝背面漆一律改為REVERSE COATING 例外訂單如下敘述 (RMK00163) . 2.例外訂單為R字頭超低光澤與PVDF (＞25μ)，背面漆可改 NATURE COATING，但搭配底漆避免遮蓋性不佳 (RMK00163) . ★品檢注意！JIS&CNS 訂單必須每滿50噸一定要再做一次TEST (RMK00259) . 1.有客戶要下CNS第3類,以下備註麻煩CCP與TSD遵循,謝謝! (RMK00394) . 1.1.面漆塗佈量務必>=90%（如果背面用面漆也一樣） (RMK00394) . 1.2.務必留30cm*全寬試片1片,供實驗室委託確認SST與QUV性能。並於試片上註明"SST 2000HRS、QUV 1500HRS" (RMK00394) . 【PMT】本單面漆為"PVDF"，經會議決議需量測板溫並記錄之。每一張排程需量測一次否則追究責任 (RMK00503) . 【抽氣量】白色系在CC1生產時,FINISH抽氣量請設定250,如生產中發生色差b值異常升高,請股長再加大抽氣量因應 (RMK00560) | 訂單:2512DFD041/001 CC2 <生產備註> 事項如下 . 1.本單若塗裝背面漆一律改為REVERSE COATING 例外訂單如下敘述 (RMK00163) . 2.例外訂單為R字頭超低光澤與PVDF (＞25μ)，背面漆可改 NATURE COATING，但搭配底漆避免遮蓋性不佳 (RMK00163) . ★品檢注意！JIS&CNS 訂單必須每滿50噸一定要再做一次TEST (RMK00259) . 1.有客戶要下CNS第3類,以下備註麻煩CCP與TSD遵循,謝謝! (RMK00394) . 1.1.面漆塗佈量務必>=90%（如果背面用面漆也一樣） (RMK00394) . 1.2.務必留30cm*全寬試片1片,供實驗室委託確認SST與QUV性能。並於試片上註明"SST 2000HRS、QUV 1500HRS" (RMK00394) . 【PMT】本單面漆為"PVDF"，經會議決議需量測板溫並記錄之。每一張排程需量測一次否則追究責任 (RMK00503) . 【抽氣量】白色系在CC1生產時,FINISH抽氣量請設定250,如生產中發生色差b值異常升高,請股長再加大抽氣量因應 (RMK00560) | 訂單:2512DFD041/001 RCL 無 <生產備註> 事項 | 訂單:2512DFD041/001 CCPK 無 <生產備註> 事項 | 訂單:2512DFD041/001 CGQC 無 <品檢備註> 事項 | 訂單:2512DFD041/001 CCQC <品檢備註> 事項如下 . 1.本單若塗裝背面漆一律改為REVERSE COATING 例外訂單如下敘述 (RMK00163) . 2.例外訂單為R字頭超低光澤與PVDF (＞25μ)，背面漆可改 NATURE COATING，但搭配底漆避免遮蓋性不佳 (RMK00163) . ★品檢注意！JIS&CNS 訂單必須每滿50噸一定要再做一次TEST (RMK00259) . 1.有客戶要下CNS第3類,以下備註麻煩CCP與TSD遵循,謝謝! (RMK00394) . 1.1.面漆塗佈量務必>=90%（如果背面用面漆也一樣） (RMK00394) . 1.2.務必留30cm*全寬試片1片,供實驗室委託確認SST與QUV性能。並於試片上註明"SST 2000HRS、QUV 1500HRS" (RMK00394) . 【PMT】本單面漆為"PVDF"，經會議決議需量測板溫並記錄之。每一張排程需量測一次否則追究責任 (RMK00503) | 訂單:2512DFD041/001 TOL 無 <生產備註> 事項 |  | 訂單 2512DFD041/001 修改記錄如下: 20251212 08:45:36 (25028) 退火碼: >> S1, 用途碼: >> CIA008, 背面標示: >> C815, 訂單背面顏色(五碼): >> BW73Y, 背面漆膜厚: >> 12.5, 背面漆塗漆型式幾塗幾烤: >> 2, 鉻酸鹽: >> Z, 訂單厚度: >> 0.52, 訂單重: >> 20, 重量容許率(下限): >> 10, 重量容許率(上限): >> 10, 訂單寬度: >> 1219, 鍍製方式: >> AC, 鋼捲內徑: >> 508, 鋼捲下限重: >> 3, 鋼捲上限重: >> 5, 壓花條件碼: >> -, 表面花紋: >> R, 綠色識別碼: >> -, 印刷輥號: >> -, 產品代碼: >> PPGL, 皮膜碼: >> -, 單位別: >> M, 油品種類: >> Z, 塗油量: >> Z, 包裝代碼: >> D2 , 保護膜碼: >> -, 客戶試片取樣型式: >> -, 調質碼: >> S, 套筒碼: >> R , 規格: >> CGLC400-30, 製造標準: >> CNS, 表面處理劑種類: >> Z, 表面處理劑塗佈量: >> Z, 伸長率測試: >> N, 硬度測試碼: >> N, 抗拉強度測試: >> N, 降伏強度測試: >> N, 厚度變異: >> -1.4, 訂單正面顏色(五碼): >> FW386, 正面漆膜厚: >> 25, 正面漆塗漆型式幾塗幾烤: >> 2, 修邊碼: >> Y, 重量碼: >> AW, 鋼捲捲向: >> I, 鍍層碼: >> AZ150, | H:厚度偏薄
PPGL | 2512DFD042/001 | 1. 提醒：CNS 第三類保固 PPGL AZ150（含）以上，PPGI Z27 （含）以上 TOP ≧25U , BK 兩層塗裝 (OFP00448)-{.不符.} 2. 再三提醒確認！CNS &JIS 塗裝 PVDF 需要"3類"耐候等級。並注意鍍層或膜厚是否符合.... (OFP00568)-{.不符.} | 1. 部分大陸料含B元素超過CNS規範管制，故請原料CNS規範之訂單不要配大陸料 (OFP00684)-{.不符.} | 1. 訂單若有厚度變異，冷軋厚度公差比照烤漆計算公式 , 但最小為 1/2 公差做設定 (OFP00254)-{.不符.} 2. "偏薄要求訂單" 鍍後厚度減 鍍後厚度下限需大於 0.02 MM,以免發生厚度不足狀況 (OFP00369)-{.不符.} 3. 提醒：CNS 第三類保固 PPGL AZ150（含）以上，PPGI Z27 （含）以上 TOP ≧25U , BK 兩層塗裝 (OFP00448)-{.不符.} 4. 再三提醒確認！CNS &JIS 塗裝 PVDF 需要"3類"耐候等級。並注意鍍層或膜厚是否符合.... (OFP00568)-{.不符.} 5. 部分大陸料含B元素超過CNS規範管制，故請原料CNS規範之訂單不要配大陸料 (OFP00684)-{.不符.} | 訂單:2512DFD042/001 CPL <生產備註> 事項如下 . 除HGI/ HGL 訂單邊緣不噴油. 其餘皆側緣噴油 (RMK00285) | 訂單:2512DFD042/001 CR1 無 <生產備註> 事項 | 訂單:2512DFD042/001 CR2 無 <生產備註> 事項 | 訂單:2512DFD042/001 CG1 <生產備註> 事項如下 . 平板類,鍍鋅生產時SKIN PASS & T/L 請依據鍍鋅標準規定生產 (RMK00100) . 鍍鋅表面不可有鋅痕、壓痕、凹陷、及刮傷 、應變痕等。 (RMK00100) . 出口鋼捲盤捲後目視不允許有鼓起. (RMK00100) . 鍍層 AZ150 (含) 以上 , 鋅花等級 C~E 目標D，避免鋅花晶界明顯後續造成烤漆點狀未塗漆。 (RMK00565) | 訂單:2512DFD042/001 CG2 <生產備註> 事項如下 . 平板類,鍍鋅生產時SKIN PASS & T/L 請依據鍍鋅標準規定生產 (RMK00100) . 鍍鋅表面不可有鋅痕、壓痕、凹陷、及刮傷 、應變痕等。 (RMK00100) . 出口鋼捲盤捲後目視不允許有鼓起. (RMK00100) . 鍍層 AZ150 (含) 以上 , 鋅花等級 C~E 目標D，避免鋅花晶界明顯後續造成烤漆點狀未塗漆。 (RMK00565) | 訂單:2512DFD042/001 CC1 <生產備註> 事項如下 . 1.本單若塗裝背面漆一律改為REVERSE COATING 例外訂單如下敘述 (RMK00163) . 2.例外訂單為R字頭超低光澤與PVDF (＞25μ)，背面漆可改 NATURE COATING，但搭配底漆避免遮蓋性不佳 (RMK00163) . ★品檢注意！JIS&CNS 訂單必須每滿50噸一定要再做一次TEST (RMK00259) . 1.有客戶要下CNS第3類,以下備註麻煩CCP與TSD遵循,謝謝! (RMK00394) . 1.1.面漆塗佈量務必>=90%（如果背面用面漆也一樣） (RMK00394) . 1.2.務必留30cm*全寬試片1片,供實驗室委託確認SST與QUV性能。並於試片上註明"SST 2000HRS、QUV 1500HRS" (RMK00394) . 【PMT】本單面漆為"PVDF"，經會議決議需量測板溫並記錄之。每一張排程需量測一次否則追究責任 (RMK00503) . 【抽氣量】白色系在CC1生產時,FINISH抽氣量請設定250,如生產中發生色差b值異常升高,請股長再加大抽氣量因應 (RMK00560) | 訂單:2512DFD042/001 CC2 <生產備註> 事項如下 . 1.本單若塗裝背面漆一律改為REVERSE COATING 例外訂單如下敘述 (RMK00163) . 2.例外訂單為R字頭超低光澤與PVDF (＞25μ)，背面漆可改 NATURE COATING，但搭配底漆避免遮蓋性不佳 (RMK00163) . ★品檢注意！JIS&CNS 訂單必須每滿50噸一定要再做一次TEST (RMK00259) . 1.有客戶要下CNS第3類,以下備註麻煩CCP與TSD遵循,謝謝! (RMK00394) . 1.1.面漆塗佈量務必>=90%（如果背面用面漆也一樣） (RMK00394) . 1.2.務必留30cm*全寬試片1片,供實驗室委託確認SST與QUV性能。並於試片上註明"SST 2000HRS、QUV 1500HRS" (RMK00394) . 【PMT】本單面漆為"PVDF"，經會議決議需量測板溫並記錄之。每一張排程需量測一次否則追究責任 (RMK00503) . 【抽氣量】白色系在CC1生產時,FINISH抽氣量請設定250,如生產中發生色差b值異常升高,請股長再加大抽氣量因應 (RMK00560) | 訂單:2512DFD042/001 RCL 無 <生產備註> 事項 | 訂單:2512DFD042/001 CCPK 無 <生產備註> 事項 | 訂單:2512DFD042/001 CGQC <品檢備註> 事項如下 . 鍍層 AZ150 (含) 以上 , 鋅花等級 C~E 目標D，避免鋅花晶界明顯後續造成烤漆點狀未塗漆。 (RMK00565) | 訂單:2512DFD042/001 CCQC <品檢備註> 事項如下 . 1.本單若塗裝背面漆一律改為REVERSE COATING 例外訂單如下敘述 (RMK00163) . 2.例外訂單為R字頭超低光澤與PVDF (＞25μ)，背面漆可改 NATURE COATING，但搭配底漆避免遮蓋性不佳 (RMK00163) . ★品檢注意！JIS&CNS 訂單必須每滿50噸一定要再做一次TEST (RMK00259) . 1.有客戶要下CNS第3類,以下備註麻煩CCP與TSD遵循,謝謝! (RMK00394) . 1.1.面漆塗佈量務必>=90%（如果背面用面漆也一樣） (RMK00394) . 1.2.務必留30cm*全寬試片1片,供實驗室委託確認SST與QUV性能。並於試片上註明"SST 2000HRS、QUV 1500HRS" (RMK00394) . 【PMT】本單面漆為"PVDF"，經會議決議需量測板溫並記錄之。每一張排程需量測一次否則追究責任 (RMK00503) | 訂單:2512DFD042/001 TOL 無 <生產備註> 事項 |  | 訂單 2512DFD042/001 修改記錄如下: 20251212 08:41:59 (25028) 退火碼: >> H2, 用途碼: >> CIA008, 背面標示: >> C815, 訂單背面顏色(五碼): >> BW73Y, 背面漆膜厚: >> 12.5, 背面漆塗漆型式幾塗幾烤: >> 2, 鉻酸鹽: >> Z, 訂單厚度: >> 0.52, 訂單重: >> 10, 重量容許率(下限): >> 10, 重量容許率(上限): >> 10, 訂單寬度: >> 1219, 鍍製方式: >> AC, 鋼捲內徑: >> 508, 鋼捲下限重: >> 3, 鋼捲上限重: >> 5, 壓花條件碼: >> -, 表面花紋: >> R, 綠色識別碼: >> -, 印刷輥號: >> -, 產品代碼: >> PPGL, 皮膜碼: >> -, 單位別: >> M, 油品種類: >> Z, 塗油量: >> Z, 包裝代碼: >> D2 , 保護膜碼: >> -, 客戶試片取樣型式: >> -, 調質碼: >> S, 套筒碼: >> N , 規格: >> CGLC570-30, 製造標準: >> CNS, 表面處理劑種類: >> Z, 表面處理劑塗佈量: >> Z, 伸長率測試: >> N, 硬度測試碼: >> N, 抗拉強度測試: >> N, 降伏強度測試: >> N, 厚度變異: >> -1.4, 訂單正面顏色(五碼): >> FW386, 正面漆膜厚: >> 25, 正面漆塗漆型式幾塗幾烤: >> 2, 修邊碼: >> Y, 重量碼: >> AW, 鋼捲捲向: >> I, 鍍層碼: >> AZ150, | H:厚度偏薄
PPGL | 2512DFD048/001 |  | 1. 製造標準為MS、ASTM或銷新加坡之訂單，若無技術指定優先用料，請優先使用國內料，勿使用ANFEN (OFP00406)-{.不符.} | 1. 訂單若有厚度變異，冷軋厚度公差比照烤漆計算公式 , 但最小為 1/2 公差做設定 (OFP00254)-{.不符.} 2. "偏薄要求訂單" 鍍後厚度減 鍍後厚度下限需大於 0.02 MM,以免發生厚度不足狀況 (OFP00369)-{.不符.} 3. 製造標準為MS、ASTM或銷新加坡之訂單，若無技術指定優先用料，請優先使用國內料，勿使用ANFEN (OFP00406)-{.不符.} 4. ★★★穿譜用！不得用於其他用途★★★ (OFP00731)-{.不符.} | 訂單:2512DFD048/001 CPL <生產備註> 事項如下 . 除HGI/ HGL 訂單邊緣不噴油. 其餘皆側緣噴油 (RMK00285) | 訂單:2512DFD048/001 CR1 無 <生產備註> 事項 | 訂單:2512DFD048/001 CR2 無 <生產備註> 事項 | 訂單:2512DFD048/001 CG1 <生產備註> 事項如下 . 平板類,鍍鋅生產時SKIN PASS & T/L 請依據鍍鋅標準規定生產 (RMK00100) . 鍍鋅表面不可有鋅痕、壓痕、凹陷、及刮傷 、應變痕等。 (RMK00100) . 出口鋼捲盤捲後目視不允許有鼓起. (RMK00100) | 訂單:2512DFD048/001 CG2 <生產備註> 事項如下 . 平板類,鍍鋅生產時SKIN PASS & T/L 請依據鍍鋅標準規定生產 (RMK00100) . 鍍鋅表面不可有鋅痕、壓痕、凹陷、及刮傷 、應變痕等。 (RMK00100) . 出口鋼捲盤捲後目視不允許有鼓起. (RMK00100) | 訂單:2512DFD048/001 CC1 <生產備註> 事項如下 . 1.本單若塗裝背面漆一律改為REVERSE COATING 例外訂單如下敘述 (RMK00163) . 2.例外訂單為R字頭超低光澤與PVDF (＞25μ)，背面漆可改 NATURE COATING，但搭配底漆避免遮蓋性不佳 (RMK00163) . 【抽氣量】白色系在CC1生產時,FINISH抽氣量請設定250,如生產中發生色差b值異常升高,請股長再加大抽氣量因應 (RMK00560) | 訂單:2512DFD048/001 CC2 <生產備註> 事項如下 . 1.本單若塗裝背面漆一律改為REVERSE COATING 例外訂單如下敘述 (RMK00163) . 2.例外訂單為R字頭超低光澤與PVDF (＞25μ)，背面漆可改 NATURE COATING，但搭配底漆避免遮蓋性不佳 (RMK00163) . 【抽氣量】白色系在CC1生產時,FINISH抽氣量請設定250,如生產中發生色差b值異常升高,請股長再加大抽氣量因應 (RMK00560) | 訂單:2512DFD048/001 RCL 無 <生產備註> 事項 | 訂單:2512DFD048/001 CCPK 無 <生產備註> 事項 | 訂單:2512DFD048/001 CGQC 無 <品檢備註> 事項 | 訂單:2512DFD048/001 CCQC <品檢備註> 事項如下 . 1.本單若塗裝背面漆一律改為REVERSE COATING 例外訂單如下敘述 (RMK00163) . 2.例外訂單為R字頭超低光澤與PVDF (＞25μ)，背面漆可改 NATURE COATING，但搭配底漆避免遮蓋性不佳 (RMK00163) | 訂單:2512DFD048/001 TOL 無 <生產備註> 事項 |  | 訂單 2512DFD048/001 修改記錄如下: 20251215 16:49:38 (21003) 退火碼: >> H2, 用途碼: >> CIA008, 背面標示: >> C108, 訂單背面顏色(五碼): >> BW73Y, 背面漆膜厚: >> 12.5, 背面漆塗漆型式幾塗幾烤: >> 2, 鉻酸鹽: >> Z, 訂單厚度: >> 0.42, 訂單重: >> 20, 重量容許率(下限): >> 10, 重量容許率(上限): >> 10, 訂單寬度: >> 914, 鍍製方式: >> AC, 鋼捲內徑: >> 508, 鋼捲下限重: >> 3, 鋼捲上限重: >> 5, 壓花條件碼: >> -, 表面花紋: >> R, 綠色識別碼: >> -, 印刷輥號: >> -, 產品代碼: >> PPGL, 皮膜碼: >> -, 單位別: >> M, 油品種類: >> Z, 塗油量: >> Z, 包裝代碼: >> D2 , 保護膜碼: >> -, 客戶試片取樣型式: >> -, 調質碼: >> S, 套筒碼: >> R , 規格: >> A792MSSGR550, 製造標準: >> ASTM, 表面處理劑種類: >> Z, 表面處理劑塗佈量: >> Z, 伸長率測試: >> N, 硬度測試碼: >> N, 抗拉強度測試: >> N, 降伏強度測試: >> N, 厚度變異: >> -1.2, 訂單正面顏色(五碼): >> 5W126, 正面漆膜厚: >> NOM, 正面漆塗漆型式幾塗幾烤: >> 2, 修邊碼: >> Y, 重量碼: >> AW, 鋼捲捲向: >> I, 鍍層碼: >> AZM100, | H:厚度偏薄
PPGL | 2512DFD048/002 |  | 1. 製造標準為MS、ASTM或銷新加坡之訂單，若無技術指定優先用料，請優先使用國內料，勿使用ANFEN (OFP00406)-{.不符.} | 1. 訂單若有厚度變異，冷軋厚度公差比照烤漆計算公式 , 但最小為 1/2 公差做設定 (OFP00254)-{.不符.} 2. "偏薄要求訂單" 鍍後厚度減 鍍後厚度下限需大於 0.02 MM,以免發生厚度不足狀況 (OFP00369)-{.不符.} 3. 製造標準為MS、ASTM或銷新加坡之訂單，若無技術指定優先用料，請優先使用國內料，勿使用ANFEN (OFP00406)-{.不符.} | 訂單:2512DFD048/002 CPL <生產備註> 事項如下 . 除HGI/ HGL 訂單邊緣不噴油. 其餘皆側緣噴油 (RMK00285) | 訂單:2512DFD048/002 CR1 無 <生產備註> 事項 | 訂單:2512DFD048/002 CR2 無 <生產備註> 事項 | 訂單:2512DFD048/002 CG1 <生產備註> 事項如下 . 平板類,鍍鋅生產時SKIN PASS & T/L 請依據鍍鋅標準規定生產 (RMK00100) . 鍍鋅表面不可有鋅痕、壓痕、凹陷、及刮傷 、應變痕等。 (RMK00100) . 出口鋼捲盤捲後目視不允許有鼓起. (RMK00100) . 鍍層 AZ150 (含) 以上 , 鋅花等級 C~E 目標D，避免鋅花晶界明顯後續造成烤漆點狀未塗漆。 (RMK00565) | 訂單:2512DFD048/002 CG2 <生產備註> 事項如下 . 平板類,鍍鋅生產時SKIN PASS & T/L 請依據鍍鋅標準規定生產 (RMK00100) . 鍍鋅表面不可有鋅痕、壓痕、凹陷、及刮傷 、應變痕等。 (RMK00100) . 出口鋼捲盤捲後目視不允許有鼓起. (RMK00100) . 鍍層 AZ150 (含) 以上 , 鋅花等級 C~E 目標D，避免鋅花晶界明顯後續造成烤漆點狀未塗漆。 (RMK00565) | 訂單:2512DFD048/002 CC1 <生產備註> 事項如下 . 1.本單若塗裝背面漆一律改為REVERSE COATING 例外訂單如下敘述 (RMK00163) . 2.例外訂單為R字頭超低光澤與PVDF (＞25μ)，背面漆可改 NATURE COATING，但搭配底漆避免遮蓋性不佳 (RMK00163) | 訂單:2512DFD048/002 CC2 <生產備註> 事項如下 . 1.本單若塗裝背面漆一律改為REVERSE COATING 例外訂單如下敘述 (RMK00163) . 2.例外訂單為R字頭超低光澤與PVDF (＞25μ)，背面漆可改 NATURE COATING，但搭配底漆避免遮蓋性不佳 (RMK00163) | 訂單:2512DFD048/002 RCL 無 <生產備註> 事項 | 訂單:2512DFD048/002 CCPK 無 <生產備註> 事項 | 訂單:2512DFD048/002 CGQC <品檢備註> 事項如下 . 鍍層 AZ150 (含) 以上 , 鋅花等級 C~E 目標D，避免鋅花晶界明顯後續造成烤漆點狀未塗漆。 (RMK00565) | 訂單:2512DFD048/002 CCQC <品檢備註> 事項如下 . 1.本單若塗裝背面漆一律改為REVERSE COATING 例外訂單如下敘述 (RMK00163) . 2.例外訂單為R字頭超低光澤與PVDF (＞25μ)，背面漆可改 NATURE COATING，但搭配底漆避免遮蓋性不佳 (RMK00163) | 訂單:2512DFD048/002 TOL 無 <生產備註> 事項 |  | 訂單 2512DFD048/002 修改記錄如下: 20251215 16:49:40 (21003) 退火碼: >> H2, 用途碼: >> CIA008, 背面標示: >> C104, 訂單背面顏色(五碼): >> BW73Y, 背面漆膜厚: >> 12.5, 背面漆塗漆型式幾塗幾烤: >> 2, 鉻酸鹽: >> Z, 訂單厚度: >> 0.52, 訂單重: >> 20, 重量容許率(下限): >> 10, 重量容許率(上限): >> 10, 訂單寬度: >> 914, 鍍製方式: >> AC, 鋼捲內徑: >> 508, 鋼捲下限重: >> 3, 鋼捲上限重: >> 5, 壓花條件碼: >> -, 表面花紋: >> R, 綠色識別碼: >> -, 印刷輥號: >> -, 產品代碼: >> PPGL, 皮膜碼: >> -, 單位別: >> M, 油品種類: >> Z, 塗油量: >> Z, 包裝代碼: >> D2 , 保護膜碼: >> -, 客戶試片取樣型式: >> -, 調質碼: >> S, 套筒碼: >> N , 規格: >> A792MSSGR550, 製造標準: >> ASTM, 表面處理劑種類: >> Z, 表面處理劑塗佈量: >> Z, 伸長率測試: >> Y, 硬度測試碼: >> Y, 抗拉強度測試: >> Y, 降伏強度測試: >> Y, 厚度變異: >> -1.4, 訂單正面顏色(五碼): >> SY356, 正面漆膜厚: >> 25, 正面漆塗漆型式幾塗幾烤: >> 2, 修邊碼: >> Y, 重量碼: >> AW, 鋼捲捲向: >> I, 鍍層碼: >> AZM150, | H:厚度偏薄
PPGL | 2512DFD049/001 |  | 1. 部分大陸料含B元素超過CNS規範管制，故請原料CNS規範之訂單不要配大陸料 (OFP00684)-{.不符.} | 1. 訂單若有厚度變異，冷軋厚度公差比照烤漆計算公式 , 但最小為 1/2 公差做設定 (OFP00254)-{.不符.} 2. "偏薄要求訂單" 鍍後厚度減 鍍後厚度下限需大於 0.02 MM,以免發生厚度不足狀況 (OFP00369)-{.不符.} 3. 部分大陸料含B元素超過CNS規範管制，故請原料CNS規範之訂單不要配大陸料 (OFP00684)-{.不符.} | 訂單:2512DFD049/001 CPL <生產備註> 事項如下 . 除HGI/ HGL 訂單邊緣不噴油. 其餘皆側緣噴油 (RMK00285) | 訂單:2512DFD049/001 CR1 無 <生產備註> 事項 | 訂單:2512DFD049/001 CR2 無 <生產備註> 事項 | 訂單:2512DFD049/001 CG1 <生產備註> 事項如下 . 平板類,鍍鋅生產時SKIN PASS & T/L 請依據鍍鋅標準規定生產 (RMK00100) . 鍍鋅表面不可有鋅痕、壓痕、凹陷、及刮傷 、應變痕等。 (RMK00100) . 出口鋼捲盤捲後目視不允許有鼓起. (RMK00100) | 訂單:2512DFD049/001 CG2 <生產備註> 事項如下 . 平板類,鍍鋅生產時SKIN PASS & T/L 請依據鍍鋅標準規定生產 (RMK00100) . 鍍鋅表面不可有鋅痕、壓痕、凹陷、及刮傷 、應變痕等。 (RMK00100) . 出口鋼捲盤捲後目視不允許有鼓起. (RMK00100) | 訂單:2512DFD049/001 CC1 <生產備註> 事項如下 . 1.本單若塗裝背面漆一律改為REVERSE COATING 例外訂單如下敘述 (RMK00163) . 2.例外訂單為R字頭超低光澤與PVDF (＞25μ)，背面漆可改 NATURE COATING，但搭配底漆避免遮蓋性不佳 (RMK00163) . ★品檢注意！JIS&CNS 訂單必須每滿50噸一定要再做一次TEST (RMK00259) . 請出口主操加貼"請勿堆疊"標簽紅色 (RMK00317) . 因金屬粉塗裝捲取容易變形，請RCL重整後、包裝與倉庫一律放置SKID上防止變形 (RMK00317) | 訂單:2512DFD049/001 CC2 <生產備註> 事項如下 . 1.本單若塗裝背面漆一律改為REVERSE COATING 例外訂單如下敘述 (RMK00163) . 2.例外訂單為R字頭超低光澤與PVDF (＞25μ)，背面漆可改 NATURE COATING，但搭配底漆避免遮蓋性不佳 (RMK00163) . ★品檢注意！JIS&CNS 訂單必須每滿50噸一定要再做一次TEST (RMK00259) . 請出口主操加貼"請勿堆疊"標簽紅色 (RMK00317) . 因金屬粉塗裝捲取容易變形，請RCL重整後、包裝與倉庫一律放置SKID上防止變形 (RMK00317) | 訂單:2512DFD049/001 RCL <生產備註> 事項如下 . 因金屬粉塗裝捲取容易變形，請RCL重整後、包裝與倉庫一律放置SKID上防止變形 (RMK00317) | 訂單:2512DFD049/001 CCPK <生產備註> 事項如下 . 因金屬粉塗裝捲取容易變形，請RCL重整後、包裝與倉庫一律放置SKID上防止變形 (RMK00317) | 訂單:2512DFD049/001 CGQC 無 <品檢備註> 事項 | 訂單:2512DFD049/001 CCQC <品檢備註> 事項如下 . 1.本單若塗裝背面漆一律改為REVERSE COATING 例外訂單如下敘述 (RMK00163) . 2.例外訂單為R字頭超低光澤與PVDF (＞25μ)，背面漆可改 NATURE COATING，但搭配底漆避免遮蓋性不佳 (RMK00163) . ★品檢注意！JIS&CNS 訂單必須每滿50噸一定要再做一次TEST (RMK00259) . 因金屬粉塗裝捲取容易變形，請RCL重整後、包裝與倉庫一律放置SKID上防止變形 (RMK00317) | 訂單:2512DFD049/001 TOL 無 <生產備註> 事項 |  | 訂單 2512DFD049/001 修改記錄如下: 20251216 08:39:19 (24025) 退火碼: >> S1, 用途碼: >> CIA008, 背面標示: >> C811, 訂單背面顏色(五碼): >> BW736, 背面漆膜厚: >> NOM, 背面漆塗漆型式幾塗幾烤: >> 1, 鉻酸鹽: >> Z, 訂單厚度: >> 0.42, 訂單重: >> 15, 重量容許率(下限): >> 10, 重量容許率(上限): >> 10, 訂單寬度: >> 914, 鍍製方式: >> AC, 鋼捲內徑: >> 508, 鋼捲下限重: >> 3, 鋼捲上限重: >> 5, 壓花條件碼: >> -, 表面花紋: >> R, 綠色識別碼: >> -, 印刷輥號: >> -, 產品代碼: >> PPGL, 皮膜碼: >> -, 單位別: >> M, 油品種類: >> Z, 塗油量: >> Z, 包裝代碼: >> D2 , 保護膜碼: >> -, 客戶試片取樣型式: >> -, 調質碼: >> S, 套筒碼: >> R , 規格: >> CGLCC-20, 製造標準: >> CNS, 表面處理劑種類: >> Z, 表面處理劑塗佈量: >> Z, 伸長率測試: >> N, 硬度測試碼: >> N, 抗拉強度測試: >> N, 降伏強度測試: >> N, 厚度變異: >> -1.2, 訂單正面顏色(五碼): >> 1V256, 正面漆膜厚: >> NOM, 正面漆塗漆型式幾塗幾烤: >> 2, 修邊碼: >> Y, 重量碼: >> AW, 鋼捲捲向: >> I, 鍍層碼: >> AZ150, | H:厚度偏薄
PPGL | 2512DFD049/002 |  | 1. 部分大陸料含B元素超過CNS規範管制，故請原料CNS規範之訂單不要配大陸料 (OFP00684)-{.不符.} | 1. 訂單若有厚度變異，冷軋厚度公差比照烤漆計算公式 , 但最小為 1/2 公差做設定 (OFP00254)-{.不符.} 2. "偏薄要求訂單" 鍍後厚度減 鍍後厚度下限需大於 0.02 MM,以免發生厚度不足狀況 (OFP00369)-{.不符.} 3. 部分大陸料含B元素超過CNS規範管制，故請原料CNS規範之訂單不要配大陸料 (OFP00684)-{.不符.} | 訂單:2512DFD049/002 CPL <生產備註> 事項如下 . 除HGI/ HGL 訂單邊緣不噴油. 其餘皆側緣噴油 (RMK00285) | 訂單:2512DFD049/002 CR1 無 <生產備註> 事項 | 訂單:2512DFD049/002 CR2 無 <生產備註> 事項 | 訂單:2512DFD049/002 CG1 <生產備註> 事項如下 . 平板類,鍍鋅生產時SKIN PASS & T/L 請依據鍍鋅標準規定生產 (RMK00100) . 鍍鋅表面不可有鋅痕、壓痕、凹陷、及刮傷 、應變痕等。 (RMK00100) . 出口鋼捲盤捲後目視不允許有鼓起. (RMK00100) | 訂單:2512DFD049/002 CG2 <生產備註> 事項如下 . 平板類,鍍鋅生產時SKIN PASS & T/L 請依據鍍鋅標準規定生產 (RMK00100) . 鍍鋅表面不可有鋅痕、壓痕、凹陷、及刮傷 、應變痕等。 (RMK00100) . 出口鋼捲盤捲後目視不允許有鼓起. (RMK00100) | 訂單:2512DFD049/002 CC1 <生產備註> 事項如下 . 1.本單若塗裝背面漆一律改為REVERSE COATING 例外訂單如下敘述 (RMK00163) . 2.例外訂單為R字頭超低光澤與PVDF (＞25μ)，背面漆可改 NATURE COATING，但搭配底漆避免遮蓋性不佳 (RMK00163) . ★品檢注意！JIS&CNS 訂單必須每滿50噸一定要再做一次TEST (RMK00259) . 請出口主操加貼"請勿堆疊"標簽紅色 (RMK00317) . 因金屬粉塗裝捲取容易變形，請RCL重整後、包裝與倉庫一律放置SKID上防止變形 (RMK00317) | 訂單:2512DFD049/002 CC2 <生產備註> 事項如下 . 1.本單若塗裝背面漆一律改為REVERSE COATING 例外訂單如下敘述 (RMK00163) . 2.例外訂單為R字頭超低光澤與PVDF (＞25μ)，背面漆可改 NATURE COATING，但搭配底漆避免遮蓋性不佳 (RMK00163) . ★品檢注意！JIS&CNS 訂單必須每滿50噸一定要再做一次TEST (RMK00259) . 請出口主操加貼"請勿堆疊"標簽紅色 (RMK00317) . 因金屬粉塗裝捲取容易變形，請RCL重整後、包裝與倉庫一律放置SKID上防止變形 (RMK00317) | 訂單:2512DFD049/002 RCL <生產備註> 事項如下 . 因金屬粉塗裝捲取容易變形，請RCL重整後、包裝與倉庫一律放置SKID上防止變形 (RMK00317) | 訂單:2512DFD049/002 CCPK <生產備註> 事項如下 . 因金屬粉塗裝捲取容易變形，請RCL重整後、包裝與倉庫一律放置SKID上防止變形 (RMK00317) | 訂單:2512DFD049/002 CGQC 無 <品檢備註> 事項 | 訂單:2512DFD049/002 CCQC <品檢備註> 事項如下 . 1.本單若塗裝背面漆一律改為REVERSE COATING 例外訂單如下敘述 (RMK00163) . 2.例外訂單為R字頭超低光澤與PVDF (＞25μ)，背面漆可改 NATURE COATING，但搭配底漆避免遮蓋性不佳 (RMK00163) . ★品檢注意！JIS&CNS 訂單必須每滿50噸一定要再做一次TEST (RMK00259) . 因金屬粉塗裝捲取容易變形，請RCL重整後、包裝與倉庫一律放置SKID上防止變形 (RMK00317) | 訂單:2512DFD049/002 TOL 無 <生產備註> 事項 |  | 訂單 2512DFD049/002 修改記錄如下: 20251216 08:42:16 (24025) 退火碼: >> S1, 用途碼: >> CIA008, 背面標示: >> C811, 訂單背面顏色(五碼): >> BW736, 背面漆膜厚: >> NOM, 背面漆塗漆型式幾塗幾烤: >> 1, 鉻酸鹽: >> Z, 訂單厚度: >> 0.52, 訂單重: >> 15, 重量容許率(下限): >> 10, 重量容許率(上限): >> 10, 訂單寬度: >> 914, 鍍製方式: >> AC, 鋼捲內徑: >> 508, 鋼捲下限重: >> 3, 鋼捲上限重: >> 5, 壓花條件碼: >> -, 表面花紋: >> R, 綠色識別碼: >> -, 印刷輥號: >> -, 產品代碼: >> PPGL, 皮膜碼: >> -, 單位別: >> M, 油品種類: >> Z, 塗油量: >> Z, 包裝代碼: >> D2 , 保護膜碼: >> -, 客戶試片取樣型式: >> -, 調質碼: >> S, 套筒碼: >> R , 規格: >> CGLCC-20, 製造標準: >> CNS, 表面處理劑種類: >> Z, 表面處理劑塗佈量: >> Z, 伸長率測試: >> N, 硬度測試碼: >> N, 抗拉強度測試: >> N, 降伏強度測試: >> N, 厚度變異: >> -1.4, 訂單正面顏色(五碼): >> 1V256, 正面漆膜厚: >> NOM, 正面漆塗漆型式幾塗幾烤: >> 2, 修邊碼: >> Y, 重量碼: >> AW, 鋼捲捲向: >> I, 鍍層碼: >> AZ150, | H:厚度偏薄
PPGL | 2512DFD057/001 | 1. 單捲限重檢核 (原料重:15~20, 分切困難:20, 單捲限重:4.00~4.90)(OFP00031)-{.不符.} | 1. 部分大陸料含B元素超過CNS規範管制，故請原料CNS規範之訂單不要配大陸料 (OFP00684)-{.不符.} | 1. 訂單若有厚度變異，冷軋厚度公差比照烤漆計算公式 , 但最小為 1/2 公差做設定 (OFP00254)-{.不符.} 2. "偏薄要求訂單" 鍍後厚度減 鍍後厚度下限需大於 0.02 MM,以免發生厚度不足狀況 (OFP00369)-{.不符.} 3. 部分大陸料含B元素超過CNS規範管制，故請原料CNS規範之訂單不要配大陸料 (OFP00684)-{.不符.} | 訂單:2512DFD057/001 CPL <生產備註> 事項如下 . 除HGI/ HGL 訂單邊緣不噴油. 其餘皆側緣噴油 (RMK00285) | 訂單:2512DFD057/001 CR1 無 <生產備註> 事項 | 訂單:2512DFD057/001 CR2 無 <生產備註> 事項 | 訂單:2512DFD057/001 CG1 <生產備註> 事項如下 . 平板類,鍍鋅生產時SKIN PASS & T/L 請依據鍍鋅標準規定生產 (RMK00100) . 鍍鋅表面不可有鋅痕、壓痕、凹陷、及刮傷 、應變痕等。 (RMK00100) . 出口鋼捲盤捲後目視不允許有鼓起. (RMK00100) | 訂單:2512DFD057/001 CG2 <生產備註> 事項如下 . 平板類,鍍鋅生產時SKIN PASS & T/L 請依據鍍鋅標準規定生產 (RMK00100) . 鍍鋅表面不可有鋅痕、壓痕、凹陷、及刮傷 、應變痕等。 (RMK00100) . 出口鋼捲盤捲後目視不允許有鼓起. (RMK00100) | 訂單:2512DFD057/001 CC1 <生產備註> 事項如下 . 【分切】限重4~4.9噸，若有分切問題請與業務"00"聯絡 (RMK-E_CHIN) . 1.本單若塗裝背面漆一律改為REVERSE COATING 例外訂單如下敘述 (RMK00163) . 2.例外訂單為R字頭超低光澤與PVDF (＞25μ)，背面漆可改 NATURE COATING，但搭配底漆避免遮蓋性不佳 (RMK00163) . ★品檢注意！JIS&CNS 訂單必須每滿50噸一定要再做一次TEST (RMK00259) | 訂單:2512DFD057/001 CC2 <生產備註> 事項如下 . 【分切】限重4~4.9噸，若有分切問題請與業務"00"聯絡 (RMK-E_CHIN) . 1.本單若塗裝背面漆一律改為REVERSE COATING 例外訂單如下敘述 (RMK00163) . 2.例外訂單為R字頭超低光澤與PVDF (＞25μ)，背面漆可改 NATURE COATING，但搭配底漆避免遮蓋性不佳 (RMK00163) . ★品檢注意！JIS&CNS 訂單必須每滿50噸一定要再做一次TEST (RMK00259) | 訂單:2512DFD057/001 RCL 無 <生產備註> 事項 | 訂單:2512DFD057/001 CCPK 無 <生產備註> 事項 | 訂單:2512DFD057/001 CGQC 無 <品檢備註> 事項 | 訂單:2512DFD057/001 CCQC <品檢備註> 事項如下 . 1.本單若塗裝背面漆一律改為REVERSE COATING 例外訂單如下敘述 (RMK00163) . 2.例外訂單為R字頭超低光澤與PVDF (＞25μ)，背面漆可改 NATURE COATING，但搭配底漆避免遮蓋性不佳 (RMK00163) . ★品檢注意！JIS&CNS 訂單必須每滿50噸一定要再做一次TEST (RMK00259) | 訂單:2512DFD057/001 TOL 無 <生產備註> 事項 | 【分切】限重4~4.9噸，若有分切問題請與業務"00"聯絡^^/CC1/CC2/ <<.E_CHIN 2025/12/18 09:55.>> | 訂單 2512DFD057/001 修改記錄如下: 20251217 13:13:28 (24025) 退火碼: >> S1, 用途碼: >> CIA008, 背面標示: >> C844, 訂單背面顏色(五碼): >> BW736, 背面漆膜厚: >> NOM, 背面漆塗漆型式幾塗幾烤: >> 1, 鉻酸鹽: >> Z, 訂單厚度: >> 0.42, 訂單重: >> 15, 重量容許率(下限): >> 10, 重量容許率(上限): >> 10, 訂單寬度: >> 914, 鍍製方式: >> AC, 鋼捲內徑: >> 508, 鋼捲下限重: >> 4, 鋼捲上限重: >> 4.9, 壓花條件碼: >> -, 表面花紋: >> R, GL鋅花要求下限: >> -, GL鋅花要求上限: >> -, 綠色識別碼: >> -, 印刷輥號: >> -, 產品代碼: >> PPGL, 皮膜碼: >> -, 單位別: >> M, 油品種類: >> Z, 塗油量: >> Z, 包裝代碼: >> D2 , 保護膜碼: >> -, 客戶試片取樣型式: >> -, 調質碼: >> S, 套筒碼: >> R , 規格: >> CGLCC-20, 製造標準: >> CNS, 表面處理劑種類: >> Z, 表面處理劑塗佈量: >> Z, 伸長率測試: >> N, 硬度測試碼: >> N, 抗拉強度測試: >> N, 降伏強度測試: >> N, 厚度變異: >> -1.2, 訂單正面顏色(五碼): >> 1R17Q, 正面漆膜厚: >> 25, 正面漆塗漆型式幾塗幾烤: >> 2, 修邊碼: >> Y, 重量碼: >> AW, 鋼捲捲向: >> I, 鍍層碼: >> AZ150, | H:厚度偏薄 | [訂單訊息通知] 2025/12/18 上午 10:00:12 *** (秦大維 >> 通知 >> Lynn Hsu) 訊息 : 本單規格尺寸烤漆產出預估單位長度重量：0.816～0.929 Kg/台尺，中心值：0.872 Kg/台尺
PPGL | 2512DFD058/001 | 1. 單捲限重檢核 (原料重:15~20, 分切困難:17.20~19.00, 單捲限重:3.80~4.30)(OFP00031)-{.不符.} | 1. 部分大陸料含B元素超過CNS規範管制，故請原料CNS規範之訂單不要配大陸料 (OFP00684)-{.不符.} | 1. 部分大陸料含B元素超過CNS規範管制，故請原料CNS規範之訂單不要配大陸料 (OFP00684)-{.不符.} | 訂單:2512DFD058/001 CPL <生產備註> 事項如下 . 除HGI/ HGL 訂單邊緣不噴油. 其餘皆側緣噴油 (RMK00285) . CNS AZ70 鍍層相當於 SYSCO AZ070 鍍層 (RMK00295) | 訂單:2512DFD058/001 CR1 <生產備註> 事項如下 . 【目標寬度】鍍鋅出口目標寬度：914～916 mm (不保證) (RMK-YL_KUNG) . 完軋寬度超出管制值上限≦2mm時,冷軋繼續生產並填寫品質異常通報單給鍍鋅線,以便調整張力與板溫 (RMK00278) . CNS AZ70 鍍層相當於 SYSCO AZ070 鍍層 (RMK00295) | 訂單:2512DFD058/001 CR2 <生產備註> 事項如下 . 【目標寬度】鍍鋅出口目標寬度：914～916 mm (不保證) (RMK-YL_KUNG) . 完軋寬度超出管制值上限≦2mm時,冷軋繼續生產並填寫品質異常通報單給鍍鋅線,以便調整張力與板溫 (RMK00278) . CNS AZ70 鍍層相當於 SYSCO AZ070 鍍層 (RMK00295) | 訂單:2512DFD058/001 CG1 <生產備註> 事項如下 . 【目標寬度】鍍鋅出口目標寬度：914～916 mm (不保證) (RMK-YL_KUNG) . 弓形度、 波高、 急峻度,每顆鋼捲皆須詳細記錄. (RMK00058) . 平板類,鍍鋅生產時SKIN PASS & T/L 請依據鍍鋅標準規定生產. (RMK00058) . 每二顆母鋼捲需切2M板量測急峻度,並記錄於外觀檢查記錄表內. (RMK00058) . 出口鋼捲盤捲後目視不允許有鼓起. (RMK00058) | 訂單:2512DFD058/001 CG2 <生產備註> 事項如下 . 【目標寬度】鍍鋅出口目標寬度：914～916 mm (不保證) (RMK-YL_KUNG) . 弓形度、 波高、 急峻度,每顆鋼捲皆須詳細記錄. (RMK00058) . 平板類,鍍鋅生產時SKIN PASS & T/L 請依據鍍鋅標準規定生產. (RMK00058) . 每二顆母鋼捲需切2M板量測急峻度,並記錄於外觀檢查記錄表內. (RMK00058) . 出口鋼捲盤捲後目視不允許有鼓起. (RMK00058) | 訂單:2512DFD058/001 CC1 <生產備註> 事項如下 . 【分切】單捲限重:3.8噸~4.3噸，若有限重分切問題請與翰宇或玲翎聯絡 (RMK-YL_KUNG) . 【目標寬度】鍍鋅出口目標寬度：914～916 mm (不保證) (RMK-YL_KUNG) . 使用紙套筒請出口主操注意調整張力設定 背面標示要記得噴印. (RMK00058) . 每顆母鋼捲需切2M板量測急峻度,並記錄於報表內. (RMK00058) . 表面要求嚴格,不允許鋅痕,線痕,壓痕,樹皮(曾被訴賠)...等缺陷. (RMK00058) . 室內隔間用料2邊7MM以內允許輕微缺陷,如邊緣應變痕,點狀未著漆,亮痕… (RMK00058) . 1.本單若塗裝背面漆一律改為REVERSE COATING 例外訂單如下敘述 (RMK00163) . 2.例外訂單為R字頭超低光澤與PVDF (＞25μ)，背面漆可改 NATURE COATING，但搭配底漆避免遮蓋性不佳 (RMK00163) . ★品檢注意！JIS&CNS 訂單必須每滿50噸一定要再做一次TEST (RMK00259) | 訂單:2512DFD058/001 CC2 <生產備註> 事項如下 . 【分切】單捲限重:3.8噸~4.3噸，若有限重分切問題請與翰宇或玲翎聯絡 (RMK-YL_KUNG) . 【目標寬度】鍍鋅出口目標寬度：914～916 mm (不保證) (RMK-YL_KUNG) . 使用紙套筒請出口主操注意調整張力設定 背面標示要記得噴印. (RMK00058) . 每顆母鋼捲需切2M板量測急峻度,並記錄於報表內. (RMK00058) . 表面要求嚴格,不允許鋅痕,線痕,壓痕,樹皮(曾被訴賠)...等缺陷. (RMK00058) . 室內隔間用料2邊7MM以內允許輕微缺陷,如邊緣應變痕,點狀未著漆,亮痕… (RMK00058) . 1.本單若塗裝背面漆一律改為REVERSE COATING 例外訂單如下敘述 (RMK00163) . 2.例外訂單為R字頭超低光澤與PVDF (＞25μ)，背面漆可改 NATURE COATING，但搭配底漆避免遮蓋性不佳 (RMK00163) . ★品檢注意！JIS&CNS 訂單必須每滿50噸一定要再做一次TEST (RMK00259) | 訂單:2512DFD058/001 RCL 無 <生產備註> 事項 | 訂單:2512DFD058/001 CCPK 無 <生產備註> 事項 | 訂單:2512DFD058/001 CGQC <品檢備註> 事項如下 . 弓形度、 波高、 急峻度,每顆鋼捲皆須詳細記錄. (RMK00058) . 每二顆母鋼捲需切2M板量測急峻度,並記錄於外觀檢查記錄表內. (RMK00058) . 出口鋼捲盤捲後目視不允許有鼓起. (RMK00058) | 訂單:2512DFD058/001 CCQC <品檢備註> 事項如下 . 【分切】單捲限重:3.8噸~4.3噸，若有限重分切問題請與翰宇或玲翎聯絡 (RMK-YL_KUNG) . 1.本單若塗裝背面漆一律改為REVERSE COATING 例外訂單如下敘述 (RMK00163) . 2.例外訂單為R字頭超低光澤與PVDF (＞25μ)，背面漆可改 NATURE COATING，但搭配底漆避免遮蓋性不佳 (RMK00163) . ★品檢注意！JIS&CNS 訂單必須每滿50噸一定要再做一次TEST (RMK00259) | 訂單:2512DFD058/001 TOL 無 <生產備註> 事項 | 【目標寬度】鍍鋅出口目標寬度：914～916 mm (不保證)^^/CR1/CR2/CG1/CG2/CC1/CC2/ <<.YL_KUNG 2025/12/19 14:32.>> 【分切】單捲限重:3.8噸~4.3噸，若有限重分切問題請與翰宇或玲翎聯絡^^/CC1/CC2/CCQC/ <<.YL_KUNG 2025/12/19 14:32.>> | 訂單 2512DFD058/001 修改記錄如下: 20251217 16:53:36 (24025) 退火碼: >> S1, 用途碼: >> CIA007, 背面標示: >> C008, 訂單背面顏色(五碼): >> BW736, 背面漆膜厚: >> NOM, 背面漆塗漆型式幾塗幾烤: >> 1, 鉻酸鹽: >> Z, 訂單厚度: >> 0.426, 訂單重: >> 160, 重量容許率(下限): >> 10, 重量容許率(上限): >> 10, 訂單寬度: >> 912, 鍍製方式: >> BC, 鋼捲內徑: >> 508, 鋼捲下限重: >> 3.8, 鋼捲上限重: >> 4.3, 壓花條件碼: >> -, 表面花紋: >> R, 綠色識別碼: >> -, 印刷輥號: >> -, 產品代碼: >> PPGL, 皮膜碼: >> -, 單位別: >> M, 油品種類: >> Z, 塗油量: >> Z, 包裝代碼: >> S4 , 保護膜碼: >> -, 客戶試片取樣型式: >> -, 調質碼: >> S, 套筒碼: >> P , 規格: >> CGLC400-10, 製造標準: >> CNS, 表面處理劑種類: >> Z, 表面處理劑塗佈量: >> Z, 伸長率測試: >> N, 硬度測試碼: >> N, 抗拉強度測試: >> N, 降伏強度測試: >> N, 厚度變異: >> 0, 訂單正面顏色(五碼): >> LY130, 正面漆膜厚: >> 25, 正面漆塗漆型式幾塗幾烤: >> 2, 修邊碼: >> Y, 重量碼: >> AW, 鋼捲捲向: >> I, 鍍層碼: >> AZ70, | *:
PPGL | 2512DFD058/002 | 1. 單捲限重檢核 (原料重:15~20, 分切困難:17.20~19.00, 單捲限重:3.80~4.30)(OFP00031)-{.不符.} | 1. 部分大陸料含B元素超過CNS規範管制，故請原料CNS規範之訂單不要配大陸料 (OFP00684)-{.不符.} | 1. 部分大陸料含B元素超過CNS規範管制，故請原料CNS規範之訂單不要配大陸料 (OFP00684)-{.不符.} | 訂單:2512DFD058/002 CPL <生產備註> 事項如下 . 除HGI/ HGL 訂單邊緣不噴油. 其餘皆側緣噴油 (RMK00285) . CNS AZ70 鍍層相當於 SYSCO AZ070 鍍層 (RMK00295) | 訂單:2512DFD058/002 CR1 <生產備註> 事項如下 . 【目標寬度】鍍鋅出口目標寬度：914～916 mm (不保證) (RMK-YL_KUNG) . 完軋寬度超出管制值上限≦2mm時,冷軋繼續生產並填寫品質異常通報單給鍍鋅線,以便調整張力與板溫 (RMK00278) . CNS AZ70 鍍層相當於 SYSCO AZ070 鍍層 (RMK00295) | 訂單:2512DFD058/002 CR2 <生產備註> 事項如下 . 【目標寬度】鍍鋅出口目標寬度：914～916 mm (不保證) (RMK-YL_KUNG) . 完軋寬度超出管制值上限≦2mm時,冷軋繼續生產並填寫品質異常通報單給鍍鋅線,以便調整張力與板溫 (RMK00278) . CNS AZ70 鍍層相當於 SYSCO AZ070 鍍層 (RMK00295) | 訂單:2512DFD058/002 CG1 <生產備註> 事項如下 . 【目標寬度】鍍鋅出口目標寬度：914～916 mm (不保證) (RMK-YL_KUNG) . 弓形度、 波高、 急峻度,每顆鋼捲皆須詳細記錄. (RMK00058) . 平板類,鍍鋅生產時SKIN PASS & T/L 請依據鍍鋅標準規定生產. (RMK00058) . 每二顆母鋼捲需切2M板量測急峻度,並記錄於外觀檢查記錄表內. (RMK00058) . 出口鋼捲盤捲後目視不允許有鼓起. (RMK00058) | 訂單:2512DFD058/002 CG2 <生產備註> 事項如下 . 【目標寬度】鍍鋅出口目標寬度：914～916 mm (不保證) (RMK-YL_KUNG) . 弓形度、 波高、 急峻度,每顆鋼捲皆須詳細記錄. (RMK00058) . 平板類,鍍鋅生產時SKIN PASS & T/L 請依據鍍鋅標準規定生產. (RMK00058) . 每二顆母鋼捲需切2M板量測急峻度,並記錄於外觀檢查記錄表內. (RMK00058) . 出口鋼捲盤捲後目視不允許有鼓起. (RMK00058) | 訂單:2512DFD058/002 CC1 <生產備註> 事項如下 . 【分切】單捲限重:3.8噸~4.3噸，若有限重分切問題請與翰宇或玲翎聯絡 (RMK-YL_KUNG) . 【目標寬度】鍍鋅出口目標寬度：914～916 mm (不保證) (RMK-YL_KUNG) . 使用紙套筒請出口主操注意調整張力設定 背面標示要記得噴印. (RMK00058) . 每顆母鋼捲需切2M板量測急峻度,並記錄於報表內. (RMK00058) . 表面要求嚴格,不允許鋅痕,線痕,壓痕,樹皮(曾被訴賠)...等缺陷. (RMK00058) . 室內隔間用料2邊7MM以內允許輕微缺陷,如邊緣應變痕,點狀未著漆,亮痕… (RMK00058) . 1.本單若塗裝背面漆一律改為REVERSE COATING 例外訂單如下敘述 (RMK00163) . 2.例外訂單為R字頭超低光澤與PVDF (＞25μ)，背面漆可改 NATURE COATING，但搭配底漆避免遮蓋性不佳 (RMK00163) . ★品檢注意！JIS&CNS 訂單必須每滿50噸一定要再做一次TEST (RMK00259) | 訂單:2512DFD058/002 CC2 <生產備註> 事項如下 . 【分切】單捲限重:3.8噸~4.3噸，若有限重分切問題請與翰宇或玲翎聯絡 (RMK-YL_KUNG) . 【目標寬度】鍍鋅出口目標寬度：914～916 mm (不保證) (RMK-YL_KUNG) . 使用紙套筒請出口主操注意調整張力設定 背面標示要記得噴印. (RMK00058) . 每顆母鋼捲需切2M板量測急峻度,並記錄於報表內. (RMK00058) . 表面要求嚴格,不允許鋅痕,線痕,壓痕,樹皮(曾被訴賠)...等缺陷. (RMK00058) . 室內隔間用料2邊7MM以內允許輕微缺陷,如邊緣應變痕,點狀未著漆,亮痕… (RMK00058) . 1.本單若塗裝背面漆一律改為REVERSE COATING 例外訂單如下敘述 (RMK00163) . 2.例外訂單為R字頭超低光澤與PVDF (＞25μ)，背面漆可改 NATURE COATING，但搭配底漆避免遮蓋性不佳 (RMK00163) . ★品檢注意！JIS&CNS 訂單必須每滿50噸一定要再做一次TEST (RMK00259) | 訂單:2512DFD058/002 RCL 無 <生產備註> 事項 | 訂單:2512DFD058/002 CCPK 無 <生產備註> 事項 | 訂單:2512DFD058/002 CGQC <品檢備註> 事項如下 . 弓形度、 波高、 急峻度,每顆鋼捲皆須詳細記錄. (RMK00058) . 每二顆母鋼捲需切2M板量測急峻度,並記錄於外觀檢查記錄表內. (RMK00058) . 出口鋼捲盤捲後目視不允許有鼓起. (RMK00058) | 訂單:2512DFD058/002 CCQC <品檢備註> 事項如下 . 【分切】單捲限重:3.8噸~4.3噸，若有限重分切問題請與翰宇或玲翎聯絡 (RMK-YL_KUNG) . 1.本單若塗裝背面漆一律改為REVERSE COATING 例外訂單如下敘述 (RMK00163) . 2.例外訂單為R字頭超低光澤與PVDF (＞25μ)，背面漆可改 NATURE COATING，但搭配底漆避免遮蓋性不佳 (RMK00163) . ★品檢注意！JIS&CNS 訂單必須每滿50噸一定要再做一次TEST (RMK00259) | 訂單:2512DFD058/002 TOL 無 <生產備註> 事項 | 【目標寬度】鍍鋅出口目標寬度：914～916 mm (不保證)^^/CR1/CR2/CG1/CG2/CC1/CC2/ <<.YL_KUNG 2025/12/19 14:39.>> 【分切】單捲限重:3.8噸~4.3噸，若有限重分切問題請與翰宇或玲翎聯絡^^/CC1/CC2/CCQC/ <<.YL_KUNG 2025/12/19 14:40.>> | 訂單 2512DFD058/002 修改記錄如下: 20251217 16:53:38 (24025) 退火碼: >> S1, 用途碼: >> CIA007, 背面標示: >> C008, 訂單背面顏色(五碼): >> BW736, 背面漆膜厚: >> NOM, 背面漆塗漆型式幾塗幾烤: >> 1, 鉻酸鹽: >> Z, 訂單厚度: >> 0.426, 訂單重: >> 60, 重量容許率(下限): >> 10, 重量容許率(上限): >> 10, 訂單寬度: >> 912, 鍍製方式: >> BC, 鋼捲內徑: >> 508, 鋼捲下限重: >> 3.8, 鋼捲上限重: >> 4.1, 壓花條件碼: >> -, 表面花紋: >> R, 綠色識別碼: >> -, 印刷輥號: >> -, 產品代碼: >> PPGL, 皮膜碼: >> -, 單位別: >> M, 油品種類: >> Z, 塗油量: >> Z, 包裝代碼: >> S4 , 保護膜碼: >> -, 客戶試片取樣型式: >> -, 調質碼: >> S, 套筒碼: >> P , 規格: >> CGLC400-10, 製造標準: >> CNS, 表面處理劑種類: >> Z, 表面處理劑塗佈量: >> Z, 伸長率測試: >> N, 硬度測試碼: >> N, 抗拉強度測試: >> N, 降伏強度測試: >> N, 厚度變異: >> 0, 訂單正面顏色(五碼): >> LC220, 正面漆膜厚: >> 25, 正面漆塗漆型式幾塗幾烤: >> 2, 修邊碼: >> Y, 重量碼: >> AW, 鋼捲捲向: >> I, 鍍層碼: >> AZ70, 20251217 17:55:57 (24025) 鋼捲上限重: 4.1 >> 4.3, | *:
PPGL | 2512DFD059/001 | 1. 請確認超薄屋頂背板、屋頂背板 正面噴印代碼為CT01 (OFP00230)-{.不符.} | 1. 部分大陸料含B元素超過CNS規範管制，故請原料CNS規範之訂單不要配大陸料 (OFP00684)-{.不符.} | 1. 請確認超薄屋頂背板、屋頂背板 正面噴印代碼為CT01 (OFP00230)-{.不符.} 2. 訂單若有厚度變異，冷軋厚度公差比照烤漆計算公式 , 但最小為 1/2 公差做設定 (OFP00254)-{.不符.} 3. "偏薄要求訂單" 鍍後厚度減 鍍後厚度下限需大於 0.02 MM,以免發生厚度不足狀況 (OFP00369)-{.不符.} 4. 部分大陸料含B元素超過CNS規範管制，故請原料CNS規範之訂單不要配大陸料 (OFP00684)-{.不符.} 5. 用途別對應選配碼不符 (用途碼:COR004, 選配碼:- 不符)(OFP00030)-{.不符.} | 訂單:2512DFD059/001 CPL <生產備註> 事項如下 . 【目標寬度】"00"曰：目標?度860~865mm，不低於860mm，不高於865mm。 (RMK-E_CHIN) . 除HGI/ HGL 訂單邊緣不噴油. 其餘皆側緣噴油 (RMK00285) | 訂單:2512DFD059/001 CR1 <生產備註> 事項如下 . 【目標寬度】"00"曰：目標?度860~865mm，不低於860mm，不高於865mm。 (RMK-E_CHIN) | 訂單:2512DFD059/001 CR2 <生產備註> 事項如下 . 【目標寬度】"00"曰：目標?度860~865mm，不低於860mm，不高於865mm。 (RMK-E_CHIN) | 訂單:2512DFD059/001 CG1 <生產備註> 事項如下 . 【目標寬度】"00"曰：目標?度860~865mm，不低於860mm，不高於865mm。 (RMK-E_CHIN) | 訂單:2512DFD059/001 CG2 <生產備註> 事項如下 . 【目標寬度】"00"曰：目標?度860~865mm，不低於860mm，不高於865mm。 (RMK-E_CHIN) | 訂單:2512DFD059/001 CC1 <生產備註> 事項如下 . 【分切】"00"曰：目標單捲限重:4~4.5噸，若有分切問題請與業務聯絡 (RMK-E_CHIN) . 【目標寬度】"00"曰：目標?度860~865mm，不低於860mm，不高於865mm。 (RMK-E_CHIN) . 1.本單若塗裝背面漆一律改為REVERSE COATING 例外訂單如下敘述 (RMK00163) . 2.例外訂單為R字頭超低光澤與PVDF (＞25μ)，背面漆可改 NATURE COATING，但搭配底漆避免遮蓋性不佳 (RMK00163) . ★品檢注意！JIS&CNS 訂單必須每滿50噸一定要再做一次TEST (RMK00259) . ** 正面噴字需管制在距板邊30mm內, 頭板、降速看板及尾板需量測噴字距板邊距離, NG時請暫留。 (RMK00358) . 【品檢】屋頂背板鋼捲缺陷之處理原則如下: (RMK00358) . 【品檢】1.鋼捲中間部份嚴重明顯缺陷(如塗佈不均,浮色,烘烤過度等目視明顯缺陷)一律不允許折讓處理,請先暫留鋼捲,並詳實記錄缺陷. (RMK00358) . 【品檢】2.外圈缺陷一律切除. (RMK00358) . 【品檢】3.內圈缺陷低於10米折讓處理,超過10米送RCL缺陷切除 (RMK00358) . 請參考歷史塗裝條件對應色差值，調整1W0862單一MASS(不含底漆)以不低於標準 85%為底線，以達到△ L 管制±0.5 以內的目標 (RMK00399) . 【抽氣量】白色系在CC1生產時,FINISH抽氣量請設定250,如生產中發生色差b值異常升高,請股長再加大抽氣量因應 (RMK00560) | 訂單:2512DFD059/001 CC2 <生產備註> 事項如下 . 【分切】"00"曰：目標單捲限重:4~4.5噸，若有分切問題請與業務聯絡 (RMK-E_CHIN) . 【目標寬度】"00"曰：目標?度860~865mm，不低於860mm，不高於865mm。 (RMK-E_CHIN) . 1.本單若塗裝背面漆一律改為REVERSE COATING 例外訂單如下敘述 (RMK00163) . 2.例外訂單為R字頭超低光澤與PVDF (＞25μ)，背面漆可改 NATURE COATING，但搭配底漆避免遮蓋性不佳 (RMK00163) . ★品檢注意！JIS&CNS 訂單必須每滿50噸一定要再做一次TEST (RMK00259) . ** 正面噴字需管制在距板邊30mm內, 頭板、降速看板及尾板需量測噴字距板邊距離, NG時請暫留。 (RMK00358) . 【品檢】屋頂背板鋼捲缺陷之處理原則如下: (RMK00358) . 【品檢】1.鋼捲中間部份嚴重明顯缺陷(如塗佈不均,浮色,烘烤過度等目視明顯缺陷)一律不允許折讓處理,請先暫留鋼捲,並詳實記錄缺陷. (RMK00358) . 【品檢】2.外圈缺陷一律切除. (RMK00358) . 【品檢】3.內圈缺陷低於10米折讓處理,超過10米送RCL缺陷切除 (RMK00358) . 請參考歷史塗裝條件對應色差值，調整1W0862單一MASS(不含底漆)以不低於標準 85%為底線，以達到△ L 管制±0.5 以內的目標 (RMK00399) . 【抽氣量】白色系在CC1生產時,FINISH抽氣量請設定250,如生產中發生色差b值異常升高,請股長再加大抽氣量因應 (RMK00560) | 訂單:2512DFD059/001 RCL 無 <生產備註> 事項 | 訂單:2512DFD059/001 CCPK 無 <生產備註> 事項 | 訂單:2512DFD059/001 CGQC 無 <品檢備註> 事項 | 訂單:2512DFD059/001 CCQC <品檢備註> 事項如下 . 1.本單若塗裝背面漆一律改為REVERSE COATING 例外訂單如下敘述 (RMK00163) . 2.例外訂單為R字頭超低光澤與PVDF (＞25μ)，背面漆可改 NATURE COATING，但搭配底漆避免遮蓋性不佳 (RMK00163) . ★品檢注意！JIS&CNS 訂單必須每滿50噸一定要再做一次TEST (RMK00259) . ** 正面噴字需管制在距板邊30mm內, 頭板、降速看板及尾板需量測噴字距板邊距離, NG時請暫留。 (RMK00358) . 【品檢】屋頂背板鋼捲缺陷之處理原則如下: (RMK00358) . 【品檢】1.鋼捲中間部份嚴重明顯缺陷(如塗佈不均,浮色,烘烤過度等目視明顯缺陷)一律不允許折讓處理,請先暫留鋼捲,並詳實記錄缺陷. (RMK00358) . 【品檢】2.外圈缺陷一律切除. (RMK00358) . 【品檢】3.內圈缺陷低於10米折讓處理,超過10米送RCL缺陷切除 (RMK00358) . 請參考歷史塗裝條件對應色差值，調整1W0862單一MASS(不含底漆)以不低於標準 85%為底線，以達到△ L 管制±0.5 以內的目標 (RMK00399) | 訂單:2512DFD059/001 TOL 無 <生產備註> 事項 | 【目標寬度】"00"曰：目標?度860~865mm，不低於860mm，不高於865mm。^^/CPL/CR1/CR2/CG1/CG2/CC1/CC2/ <<.E_CHIN 2025/12/29 11:31.>> 【分切】"00"曰：目標單捲限重:4~4.5噸，若有分切問題請與業務聯絡^^/CC1/CC2/ <<.E_CHIN 2025/12/29 11:32.>> | 訂單 2512DFD059/001 修改記錄如下: 20251218 17:28:14 (24025) 退火碼: >> S1, 用途碼: >> COR005, 背面標示: >> CT01, 訂單背面顏色(五碼): >> BW736, 背面漆膜厚: >> NOM, 背面漆塗漆型式幾塗幾烤: >> 1, 鉻酸鹽: >> Z, 訂單厚度: >> 0.376, 訂單重: >> 20, 重量容許率(下限): >> 10, 重量容許率(上限): >> 10, 訂單寬度: >> 860, 鍍製方式: >> AC, 鋼捲內徑: >> 508, 鋼捲下限重: >> 4, 鋼捲上限重: >> 4.5, 壓花條件碼: >> -, 表面花紋: >> R, 綠色識別碼: >> -, 印刷輥號: >> -, 產品代碼: >> PPGL, 皮膜碼: >> -, 單位別: >> M, 油品種類: >> Z, 塗油量: >> Z, 包裝代碼: >> D2 , 保護膜碼: >> -, 客戶試片取樣型式: >> -, 調質碼: >> S, 套筒碼: >> P , 規格: >> CGLCC-10, 製造標準: >> CNS, 表面處理劑種類: >> Z, 表面處理劑塗佈量: >> Z, 伸長率測試: >> N, 硬度測試碼: >> N, 抗拉強度測試: >> N, 降伏強度測試: >> N, 厚度變異: >> -1, 訂單正面顏色(五碼): >> 1W086, 正面漆膜厚: >> NOM, 正面漆塗漆型式幾塗幾烤: >> 2, 修邊碼: >> Y, 重量碼: >> AW, 鋼捲捲向: >> I, 鍍層碼: >> AZ100, 20251224 17:22:47 (24025) 鍍製方式: AC >> BC, 厚度變異: -1 >> -6, 20251226 10:26:28 (24025) 背面標示: CT01 >> C817, 20251226 11:59:30 (24025) 用途碼: COR005 >> COR004, 厚度變異: -6 >> -5.8, 20251226 12:11:18 (24025) 鋼捲下限重: 4 >> 3, 鋼捲上限重: 4.5 >> 5, 厚度變異: -5.8 >> -6, | H:厚度偏薄 | [訂單訊息通知] 2025/12/29 上午 11:33:41 *** (秦大維 >> 通知 >> Lynn Hsu) 訊息 : 厚度變異"-6%"是怎麼來的？？？ [訂單訊息通知] 2025/12/29 下午 05:00:33 *** (許玲翎 >> 通知 >> Winnie Chang, XinYi Wu, Edwy Chin, YuLung Kung, Y.L. Liu, Julian Liu) 訊息 : 後續有在與課長討論過以旭台為參考調整厚度變異
PPGL | 2512DFD060/001 | 1. 提醒：PPGL 鍍層AZ200以上管制PVDF 膜厚35U以上。沒問題可不用理會 (OFP00110)-{.不符.} 2. 提醒：CNS 第三類保固 PPGL AZ150（含）以上，PPGI Z27 （含）以上 TOP ≧25U , BK 兩層塗裝 (OFP00448)-{.不符.} 3. 再三提醒確認！CNS &JIS 塗裝 PVDF 需要"3類"耐候等級。並注意鍍層或膜厚是否符合.... (OFP00568)-{.不符.} 4. 容易發生鼓起訂單, 請詢問客戶是否可允許 STAGGER捲取 (OFP00606)-{.不符.} 5. 【捲取STAGGER確認】鍍層AZ200（含）以上，當高鍍層+高膜厚，需 STAGGER捲取較為妥當 (OFP00765)-{.不符.} | 1. 部分大陸料含B元素超過CNS規範管制，故請原料CNS規範之訂單不要配大陸料 (OFP00684)-{.不符.} | 1. 提醒：PPGL 鍍層AZ200以上管制PVDF 膜厚35U以上。沒問題可不用理會 (OFP00110)-{.不符.} 2. 提醒：CNS 第三類保固 PPGL AZ150（含）以上，PPGI Z27 （含）以上 TOP ≧25U , BK 兩層塗裝 (OFP00448)-{.不符.} 3. 再三提醒確認！CNS &JIS 塗裝 PVDF 需要"3類"耐候等級。並注意鍍層或膜厚是否符合.... (OFP00568)-{.不符.} 4. 容易發生鼓起訂單, 請詢問客戶是否可允許 STAGGER捲取 (OFP00606)-{.不符.} 5. 部分大陸料含B元素超過CNS規範管制，故請原料CNS規範之訂單不要配大陸料 (OFP00684)-{.不符.} 6. 【捲取STAGGER確認】鍍層AZ200（含）以上，當高鍍層+高膜厚，需 STAGGER捲取較為妥當 (OFP00765)-{.不符.} | 訂單:2512DFD060/001 CPL <生產備註> 事項如下 . 除HGI/ HGL 訂單邊緣不噴油. 其餘皆側緣噴油 (RMK00285) | 訂單:2512DFD060/001 CR1 無 <生產備註> 事項 | 訂單:2512DFD060/001 CR2 無 <生產備註> 事項 | 訂單:2512DFD060/001 CG1 <生產備註> 事項如下 . 平板類,鍍鋅生產時SKIN PASS & T/L 請依據鍍鋅標準規定生產 (RMK00100) . 鍍鋅表面不可有鋅痕、壓痕、凹陷、及刮傷 、應變痕等。 (RMK00100) . 出口鋼捲盤捲後目視不允許有鼓起. (RMK00100) . 因成形性需求故鍍層量有上限管制，排程變換前後一顆分切請U3暫留，待產線確認鍍層量後再行處置。 (RMK00532) . 鍍層 AZ150 (含) 以上 , 鋅花等級 C~E 目標D，避免鋅花晶界明顯後續造成烤漆點狀未塗漆。 (RMK00565) | 訂單:2512DFD060/001 CG2 <生產備註> 事項如下 . 平板類,鍍鋅生產時SKIN PASS & T/L 請依據鍍鋅標準規定生產 (RMK00100) . 鍍鋅表面不可有鋅痕、壓痕、凹陷、及刮傷 、應變痕等。 (RMK00100) . 出口鋼捲盤捲後目視不允許有鼓起. (RMK00100) . 因成形性需求故鍍層量有上限管制，排程變換前後一顆分切請U3暫留，待產線確認鍍層量後再行處置。 (RMK00532) . CG2:鍍層 AZ200 (含) 以上 , 鋅花等級 C~E 目標D，SKP R/F 目標270噸 (RMK00538) . CG2:SKP R/F 有異常狀況時最低可降至 230 噸 ,避免鋅花晶界明顯後續造成烤漆點狀未塗漆。 (RMK00538) . 鍍層 AZ150 (含) 以上 , 鋅花等級 C~E 目標D，避免鋅花晶界明顯後續造成烤漆點狀未塗漆。 (RMK00565) | 訂單:2512DFD060/001 CC1 <生產備註> 事項如下 . 【TAF取板測試】出口留烤漆板30*全寬*2 PCS ，留板OK後通知 00（許玲翎）取回 (RMK-E_CHIN) . 【高鍍層低塗膜】同立宏 410-2025-DC1-082 規格建議書，並已知會亞喬知悉 (RMK-E_CHIN) . 1.本單若塗裝背面漆一律改為REVERSE COATING 例外訂單如下敘述 (RMK00163) . 2.例外訂單為R字頭超低光澤與PVDF (＞25μ)，背面漆可改 NATURE COATING，但搭配底漆避免遮蓋性不佳 (RMK00163) . ★★★注意！KP PVDF烘烤時間不得低於50秒，因此線速度 LS≦48 mpm★★★ (RMK00232) . ★品檢注意！JIS&CNS 訂單必須每滿50噸一定要再做一次TEST (RMK00259) . 【PMT】本單面漆為"PVDF"，經會議決議需量測板溫並記錄之。每一張排程需量測一次否則追究責任 (RMK00503) . 【速限】2019/08/30 晨會決議 高鍍層（≧AZ200）生產限速≦50 mpm (RMK00508) . 【抽氣量】白色系在CC1生產時,FINISH抽氣量請設定250,如生產中發生色差b值異常升高,請股長再加大抽氣量因應 (RMK00560) | 訂單:2512DFD060/001 CC2 <生產備註> 事項如下 . 【TAF取板測試】出口留烤漆板30*全寬*2 PCS ，留板OK後通知 00（許玲翎）取回 (RMK-E_CHIN) . 【高鍍層低塗膜】同立宏 410-2025-DC1-082 規格建議書，並已知會亞喬知悉 (RMK-E_CHIN) . 1.本單若塗裝背面漆一律改為REVERSE COATING 例外訂單如下敘述 (RMK00163) . 2.例外訂單為R字頭超低光澤與PVDF (＞25μ)，背面漆可改 NATURE COATING，但搭配底漆避免遮蓋性不佳 (RMK00163) . ★★★注意！KP PVDF烘烤時間不得低於50秒，因此線速度 LS≦48 mpm★★★ (RMK00232) . ★品檢注意！JIS&CNS 訂單必須每滿50噸一定要再做一次TEST (RMK00259) . 【PMT】本單面漆為"PVDF"，經會議決議需量測板溫並記錄之。每一張排程需量測一次否則追究責任 (RMK00503) . 【速限】2019/08/30 晨會決議 高鍍層（≧AZ200）生產限速≦50 mpm (RMK00508) . 【抽氣量】白色系在CC1生產時,FINISH抽氣量請設定250,如生產中發生色差b值異常升高,請股長再加大抽氣量因應 (RMK00560) | 訂單:2512DFD060/001 RCL 無 <生產備註> 事項 | 訂單:2512DFD060/001 CCPK 無 <生產備註> 事項 | 訂單:2512DFD060/001 CGQC <品檢備註> 事項如下 . CG2:鍍層 AZ200 (含) 以上 , 鋅花等級 C~E 目標D，SKP R/F 目標270噸 (RMK00538) . CG2:SKP R/F 有異常狀況時最低可降至 230 噸 ,避免鋅花晶界明顯後續造成烤漆點狀未塗漆。 (RMK00538) . 鍍層 AZ150 (含) 以上 , 鋅花等級 C~E 目標D，避免鋅花晶界明顯後續造成烤漆點狀未塗漆。 (RMK00565) | 訂單:2512DFD060/001 CCQC <品檢備註> 事項如下 . 1.本單若塗裝背面漆一律改為REVERSE COATING 例外訂單如下敘述 (RMK00163) . 2.例外訂單為R字頭超低光澤與PVDF (＞25μ)，背面漆可改 NATURE COATING，但搭配底漆避免遮蓋性不佳 (RMK00163) . ★品檢注意！JIS&CNS 訂單必須每滿50噸一定要再做一次TEST (RMK00259) . 【PMT】本單面漆為"PVDF"，經會議決議需量測板溫並記錄之。每一張排程需量測一次否則追究責任 (RMK00503) . 【速限】2019/08/30 晨會決議 高鍍層（≧AZ200）生產限速≦50 mpm (RMK00508) | 訂單:2512DFD060/001 TOL 無 <生產備註> 事項 | 【高鍍層低塗膜】同立宏 410-2025-DC1-082 規格建議書，並已知會亞喬知悉^^/CC1/CC2/ <<.E_CHIN 2025/12/31 14:56.>> 【TAF取板測試】出口留烤漆板30*全寬*2 PCS ，留板OK後通知 00（許玲翎）取回^^/CC1/CC2/ <<.E_CHIN 2025/12/31 15:20.>> | 訂單 2512DFD060/001 修改記錄如下: 20251218 17:26:32 (24025) 退火碼: >> H2, 用途碼: >> CIA008, 背面標示: >> C815, 訂單背面顏色(五碼): >> BW73Y, 背面漆膜厚: >> 12.5, 背面漆塗漆型式幾塗幾烤: >> 2, 鉻酸鹽: >> Z, 訂單厚度: >> 0.533, 訂單重: >> 22, 重量容許率(下限): >> 10, 重量容許率(上限): >> 10, 訂單寬度: >> 1219, 鍍製方式: >> AC, 鋼捲內徑: >> 508, 鋼捲下限重: >> 3, 鋼捲上限重: >> 5, 壓花條件碼: >> -, 表面花紋: >> R, 綠色識別碼: >> -, 印刷輥號: >> -, 產品代碼: >> PPGL, 皮膜碼: >> -, 單位別: >> M, 油品種類: >> Z, 塗油量: >> Z, 包裝代碼: >> D2 , 保護膜碼: >> -, 客戶試片取樣型式: >> -, 調質碼: >> S, 套筒碼: >> R , 規格: >> CGLC570-20, 製造標準: >> CNS, 表面處理劑種類: >> Z, 表面處理劑塗佈量: >> Z, 伸長率測試: >> N, 硬度測試碼: >> N, 抗拉強度測試: >> N, 降伏強度測試: >> N, 厚度變異: >> -1.4, 訂單正面顏色(五碼): >> FW376, 正面漆膜厚: >> 25, 正面漆塗漆型式幾塗幾烤: >> 2, 修邊碼: >> Y, 重量碼: >> AW, 鋼捲捲向: >> I, 鍍層碼: >> AZ200, 20251222 11:53:32 (24025) 訂單背面顏色(五碼): BW73Y >> BW73X, 背面漆膜厚: 12.5 >> 15, 20251226 11:55:13 (24025) 厚度變異: -1.4 >> 0, 20251226 11:55:58 (24025) 伸長率測試: N >> Y, 硬度測試碼: N >> Y, 抗拉強度測試: N >> Y, 降伏強度測試: N >> Y, 20251226 12:02:24 (24025) 規格: CGLC570-20 >> CGLC570-32, 20260102 11:57:09 (24025) 訂單背面顏色(五碼): BW73X >> BWE5X, 20260105 17:34:59 (24025) 背面標示: C815 >> C816, | *: | [訂單訊息通知] 2025/12/29 上午 08:39:13 *** (秦大維 >> 通知 >> Lynn Hsu) 訊息 : 全硬板+AZ200 面漆使用 PVDF膜厚≧35 μm，提醒本單25 μm加工龜裂長出紅鏽機率高...TDCC特此通知，若執意25 μm PVDF 耐蝕性 TED不承擔責任 [訂單訊息通知] 2025/12/30 9:33:32 AM 訂單訊息通知 (秦大維 >> 通知 >> HanYu Chen, Lynn Hsu, Seren Lin) 訂單訊息 : 訂單HOLD 在TDCC 不知目前進度為何 [訂單訊息通知] 2025/12/31 07:42:12 AM 訂單訊息通知 (秦大維 >> 通知 >> HanYu Chen, Lynn Hsu, Seren Lin) 訂單訊息 : 請告知目前進度如何，不然TDCC會退單 [訂單訊息通知] 2025/12/31 1:04:10 PM 訂單訊息通知 (許玲翎 >> 通知 >> Winnie Chang, XinYi Wu, Edwy Chin, YuLung Kung, Julian Liu) 訂單訊息 : 同立宏 410-2025-DC1-082 規格建議書，並已知會亞喬知悉 [訂單訊息通知] 2025/12/31 3:34:47 PM 訂單訊息通知 (秦大維 >> 通知 >> HanYu Chen, Lynn Hsu, Seren Lin) 訂單訊息 : 本單CGLC400-32，其中BK要第二類亦即需符合鹽水SST 500小時。但是本單下BW73X 5+10U，經查並無此案例。不過有特殊設計BWE5X是EPOXY 可以符合。本單繼續 HOLD...因工程案+開立 TAF所以TDCC 審單會GY一點 [訂單訊息通知] 2026/01/05 2:45:02 PM 訂單訊息通知 (秦大維 >> 通知 >> HanYu Chen, Lynn Hsu, Seren Lin) 訂單訊息 : 背標錯了下單AZ200 背標AZ150
PPGL | 2512DFD060/002 | 1. 提醒：PPGL 鍍層AZ200以上管制PVDF 膜厚35U以上。沒問題可不用理會 (OFP00110)-{.不符.} 2. 提醒：CNS 第三類保固 PPGL AZ150（含）以上，PPGI Z27 （含）以上 TOP ≧25U , BK 兩層塗裝 (OFP00448)-{.不符.} 3. 再三提醒確認！CNS &JIS 塗裝 PVDF 需要"3類"耐候等級。並注意鍍層或膜厚是否符合.... (OFP00568)-{.不符.} 4. 容易發生鼓起訂單, 請詢問客戶是否可允許 STAGGER捲取 (OFP00606)-{.不符.} 5. 【捲取STAGGER確認】鍍層AZ200（含）以上，當高鍍層+高膜厚，需 STAGGER捲取較為妥當 (OFP00765)-{.不符.} | 1. 部分大陸料含B元素超過CNS規範管制，故請原料CNS規範之訂單不要配大陸料 (OFP00684)-{.不符.} | 1. 提醒：PPGL 鍍層AZ200以上管制PVDF 膜厚35U以上。沒問題可不用理會 (OFP00110)-{.不符.} 2. 提醒：CNS 第三類保固 PPGL AZ150（含）以上，PPGI Z27 （含）以上 TOP ≧25U , BK 兩層塗裝 (OFP00448)-{.不符.} 3. 再三提醒確認！CNS &JIS 塗裝 PVDF 需要"3類"耐候等級。並注意鍍層或膜厚是否符合.... (OFP00568)-{.不符.} 4. 容易發生鼓起訂單, 請詢問客戶是否可允許 STAGGER捲取 (OFP00606)-{.不符.} 5. 部分大陸料含B元素超過CNS規範管制，故請原料CNS規範之訂單不要配大陸料 (OFP00684)-{.不符.} 6. 【捲取STAGGER確認】鍍層AZ200（含）以上，當高鍍層+高膜厚，需 STAGGER捲取較為妥當 (OFP00765)-{.不符.} | 訂單:2512DFD060/002 CPL <生產備註> 事項如下 . 除HGI/ HGL 訂單邊緣不噴油. 其餘皆側緣噴油 (RMK00285) | 訂單:2512DFD060/002 CR1 <生產備註> 事項如下 . 完軋寬度超出管制值上限≦2mm時,冷軋繼續生產並填寫品質異常通報單給鍍鋅線,以便調整張力與板溫 (RMK00278) | 訂單:2512DFD060/002 CR2 <生產備註> 事項如下 . 完軋寬度超出管制值上限≦2mm時,冷軋繼續生產並填寫品質異常通報單給鍍鋅線,以便調整張力與板溫 (RMK00278) | 訂單:2512DFD060/002 CG1 <生產備註> 事項如下 . 平板類,鍍鋅生產時SKIN PASS & T/L 請依據鍍鋅標準規定生產 (RMK00100) . 鍍鋅表面不可有鋅痕、壓痕、凹陷、及刮傷 、應變痕等。 (RMK00100) . 出口鋼捲盤捲後目視不允許有鼓起. (RMK00100) . 因成形性需求故鍍層量有上限管制，排程變換前後一顆分切請U3暫留，待產線確認鍍層量後再行處置。 (RMK00532) | 訂單:2512DFD060/002 CG2 <生產備註> 事項如下 . 平板類,鍍鋅生產時SKIN PASS & T/L 請依據鍍鋅標準規定生產 (RMK00100) . 鍍鋅表面不可有鋅痕、壓痕、凹陷、及刮傷 、應變痕等。 (RMK00100) . 出口鋼捲盤捲後目視不允許有鼓起. (RMK00100) . 因成形性需求故鍍層量有上限管制，排程變換前後一顆分切請U3暫留，待產線確認鍍層量後再行處置。 (RMK00532) | 訂單:2512DFD060/002 CC1 <生產備註> 事項如下 . 【高鍍層低塗膜】同立宏 410-2025-DC1-082 規格建議書，並已知會亞喬知悉 (RMK-E_CHIN) . 【TAF取板測試】出口留烤漆板30*全寬*2 PCS ，留板OK後通知 00（許玲翎）取回 (RMK-E_CHIN) . 1.本單若塗裝背面漆一律改為REVERSE COATING 例外訂單如下敘述 (RMK00163) . 2.例外訂單為R字頭超低光澤與PVDF (＞25μ)，背面漆可改 NATURE COATING，但搭配底漆避免遮蓋性不佳 (RMK00163) . ★★★注意！KP PVDF烘烤時間不得低於50秒，因此線速度 LS≦48 mpm★★★ (RMK00232) . ★品檢注意！JIS&CNS 訂單必須每滿50噸一定要再做一次TEST (RMK00259) . 【PMT】本單面漆為"PVDF"，經會議決議需量測板溫並記錄之。每一張排程需量測一次否則追究責任 (RMK00503) . 【速限】2019/08/30 晨會決議 高鍍層（≧AZ200）生產限速≦50 mpm (RMK00508) . 【抽氣量】白色系在CC1生產時,FINISH抽氣量請設定250,如生產中發生色差b值異常升高,請股長再加大抽氣量因應 (RMK00560) | 訂單:2512DFD060/002 CC2 <生產備註> 事項如下 . 【高鍍層低塗膜】同立宏 410-2025-DC1-082 規格建議書，並已知會亞喬知悉 (RMK-E_CHIN) . 【TAF取板測試】出口留烤漆板30*全寬*2 PCS ，留板OK後通知 00（許玲翎）取回 (RMK-E_CHIN) . 1.本單若塗裝背面漆一律改為REVERSE COATING 例外訂單如下敘述 (RMK00163) . 2.例外訂單為R字頭超低光澤與PVDF (＞25μ)，背面漆可改 NATURE COATING，但搭配底漆避免遮蓋性不佳 (RMK00163) . ★★★注意！KP PVDF烘烤時間不得低於50秒，因此線速度 LS≦48 mpm★★★ (RMK00232) . ★品檢注意！JIS&CNS 訂單必須每滿50噸一定要再做一次TEST (RMK00259) . 【PMT】本單面漆為"PVDF"，經會議決議需量測板溫並記錄之。每一張排程需量測一次否則追究責任 (RMK00503) . 【速限】2019/08/30 晨會決議 高鍍層（≧AZ200）生產限速≦50 mpm (RMK00508) . 【抽氣量】白色系在CC1生產時,FINISH抽氣量請設定250,如生產中發生色差b值異常升高,請股長再加大抽氣量因應 (RMK00560) | 訂單:2512DFD060/002 RCL 無 <生產備註> 事項 | 訂單:2512DFD060/002 CCPK 無 <生產備註> 事項 | 訂單:2512DFD060/002 CGQC 無 <品檢備註> 事項 | 訂單:2512DFD060/002 CCQC <品檢備註> 事項如下 . 1.本單若塗裝背面漆一律改為REVERSE COATING 例外訂單如下敘述 (RMK00163) . 2.例外訂單為R字頭超低光澤與PVDF (＞25μ)，背面漆可改 NATURE COATING，但搭配底漆避免遮蓋性不佳 (RMK00163) . ★品檢注意！JIS&CNS 訂單必須每滿50噸一定要再做一次TEST (RMK00259) . 【PMT】本單面漆為"PVDF"，經會議決議需量測板溫並記錄之。每一張排程需量測一次否則追究責任 (RMK00503) . 【速限】2019/08/30 晨會決議 高鍍層（≧AZ200）生產限速≦50 mpm (RMK00508) | 訂單:2512DFD060/002 TOL 無 <生產備註> 事項 | 【TAF取板測試】出口留烤漆板30*全寬*2 PCS ，留板OK後通知 00（許玲翎）取回^^/CC1/CC2/^^ <<.E_CHIN 2025/12/31 15:20.>> 【高鍍層低塗膜】同立宏 410-2025-DC1-082 規格建議書，並已知會亞喬知悉^^/CC1/CC2/^^ <<.E_CHIN 2025/12/31 15:20.>> | 訂單 2512DFD060/002 修改記錄如下: 20251218 17:26:34 (24025) 退火碼: >> S1, 用途碼: >> CIA008, 背面標示: >> C815, 訂單背面顏色(五碼): >> BW73Y, 背面漆膜厚: >> 12.5, 背面漆塗漆型式幾塗幾烤: >> 2, 鉻酸鹽: >> Z, 訂單厚度: >> 0.533, 訂單重: >> 22, 重量容許率(下限): >> 10, 重量容許率(上限): >> 10, 訂單寬度: >> 1219, 鍍製方式: >> AC, 鋼捲內徑: >> 508, 鋼捲下限重: >> 3, 鋼捲上限重: >> 5, 壓花條件碼: >> -, 表面花紋: >> R, 綠色識別碼: >> -, 印刷輥號: >> -, 產品代碼: >> PPGL, 皮膜碼: >> -, 單位別: >> M, 油品種類: >> Z, 塗油量: >> Z, 包裝代碼: >> D2 , 保護膜碼: >> -, 客戶試片取樣型式: >> -, 調質碼: >> S, 套筒碼: >> R , 規格: >> CGLC400-32, 製造標準: >> CNS, 表面處理劑種類: >> Z, 表面處理劑塗佈量: >> Z, 伸長率測試: >> N, 硬度測試碼: >> N, 抗拉強度測試: >> N, 降伏強度測試: >> N, 厚度變異: >> -1.4, 訂單正面顏色(五碼): >> FW376, 正面漆膜厚: >> 25, 正面漆塗漆型式幾塗幾烤: >> 2, 修邊碼: >> Y, 重量碼: >> AW, 鋼捲捲向: >> I, 鍍層碼: >> AZ200, 20251222 11:53:34 (24025) 訂單背面顏色(五碼): BW73Y >> BW73X, 背面漆膜厚: 12.5 >> 15, 20251226 11:55:19 (24025) 厚度變異: -1.4 >> 0, 20251226 11:55:59 (24025) 伸長率測試: N >> Y, 硬度測試碼: N >> Y, 抗拉強度測試: N >> Y, 降伏強度測試: N >> Y, 20260102 11:57:12 (24025) 訂單背面顏色(五碼): BW73X >> BWE5X, 20260105 17:33:42 (24025) 背面標示: C815 >> C816, | *: | [訂單訊息通知] 2025/12/29 上午 08:48:53 *** (秦大維 >> 通知 >> Lynn Hsu) 訊息 : AZ200 面漆使用 PVDF膜厚≧35 μm，提醒本單25 μm加工龜裂長出紅鏽機率高...TDCC特此通知，若執意25 μm PVDF 耐蝕性 TED不承擔責任 [訂單訊息通知] 2025/12/30 9:33:32 AM 訂單訊息通知 (秦大維 >> 通知 >> HanYu Chen, Lynn Hsu, Seren Lin) 訂單訊息 : 訂單HOLD 在TDCC 不知目前進度為何 [訂單訊息通知] 2025/12/31 07:42:12 AM 訂單訊息通知 (秦大維 >> 通知 >> HanYu Chen, Lynn Hsu, Seren Lin) 訂單訊息 : 請告知目前進度如何，不然TDCC會退單 [訂單訊息通知] 2025/12/31 1:04:10 PM 訂單訊息通知 (許玲翎 >> 通知 >> Winnie Chang, XinYi Wu, Edwy Chin, YuLung Kung, Julian Liu) 訂單訊息 : 同立宏 410-2025-DC1-082 規格建議書，並已知會亞喬知悉 [訂單訊息通知] 2025/12/31 3:34:47 PM 訂單訊息通知 (秦大維 >> 通知 >> HanYu Chen, Lynn Hsu, Seren Lin) 訂單訊息 : 本單CGLC400-32，其中BK要第二類亦即需符合鹽水SST 500小時。但是本單下BW73X 5+10U，經查並無此案例。不過有特殊設計BWE5X是EPOXY 可以符合。本單繼續 HOLD...因工程案+開立 TAF所以TDCC 審單會GY一點 [訂單訊息通知] 2026/01/05 2:45:02 PM 訂單訊息通知 (秦大維 >> 通知 >> HanYu Chen, Lynn Hsu, Seren Lin) 訂單訊息 : 背標錯了下單AZ200 背標AZ150
PPGL | 2512DFD061/001 | 1. 單捲限重檢核 (原料重:18.5~23.5, 分切困難:20.00~21.00, 單捲限重:4.00~5.00)(OFP00031)-{.不符.} | 1. 部分大陸料含B元素超過CNS規範管制，故請原料CNS規範之訂單不要配大陸料 (OFP00684)-{.不符.} | 1. 訂單若有厚度變異，冷軋厚度公差比照烤漆計算公式 , 但最小為 1/2 公差做設定 (OFP00254)-{.不符.} 2. "偏薄要求訂單" 鍍後厚度減 鍍後厚度下限需大於 0.02 MM,以免發生厚度不足狀況 (OFP00369)-{.不符.} 3. 部分大陸料含B元素超過CNS規範管制，故請原料CNS規範之訂單不要配大陸料 (OFP00684)-{.不符.} | 訂單:2512DFD061/001 CPL <生產備註> 事項如下 . 除HGI/ HGL 訂單邊緣不噴油. 其餘皆側緣噴油 (RMK00285) | 訂單:2512DFD061/001 CR1 無 <生產備註> 事項 | 訂單:2512DFD061/001 CR2 無 <生產備註> 事項 | 訂單:2512DFD061/001 CG1 <生產備註> 事項如下 . 平板類,鍍鋅生產時SKIN PASS & T/L 請依據鍍鋅標準規定生產 (RMK00100) . 鍍鋅表面不可有鋅痕、壓痕、凹陷、及刮傷 、應變痕等。 (RMK00100) . 出口鋼捲盤捲後目視不允許有鼓起. (RMK00100) . 鍍層 AZ150 (含) 以上 , 鋅花等級 C~E 目標D，避免鋅花晶界明顯後續造成烤漆點狀未塗漆。 (RMK00565) | 訂單:2512DFD061/001 CG2 <生產備註> 事項如下 . 平板類,鍍鋅生產時SKIN PASS & T/L 請依據鍍鋅標準規定生產 (RMK00100) . 鍍鋅表面不可有鋅痕、壓痕、凹陷、及刮傷 、應變痕等。 (RMK00100) . 出口鋼捲盤捲後目視不允許有鼓起. (RMK00100) . 鍍層 AZ150 (含) 以上 , 鋅花等級 C~E 目標D，避免鋅花晶界明顯後續造成烤漆點狀未塗漆。 (RMK00565) | 訂單:2512DFD061/001 CC1 <生產備註> 事項如下 . 【分切】單捲限重:4~5噸，若有分切問題請與業務玲翎聯絡 (RMK-YL_KUNG) . 1.本單若塗裝背面漆一律改為REVERSE COATING 例外訂單如下敘述 (RMK00163) . 2.例外訂單為R字頭超低光澤與PVDF (＞25μ)，背面漆可改 NATURE COATING，但搭配底漆避免遮蓋性不佳 (RMK00163) . ★品檢注意！JIS&CNS 訂單必須每滿50噸一定要再做一次TEST (RMK00259) . 【抽氣量】白色系在CC1生產時,FINISH抽氣量請設定250,如生產中發生色差b值異常升高,請股長再加大抽氣量因應 (RMK00560) | 訂單:2512DFD061/001 CC2 <生產備註> 事項如下 . 【分切】單捲限重:4~5噸，若有分切問題請與業務玲翎聯絡 (RMK-YL_KUNG) . 1.本單若塗裝背面漆一律改為REVERSE COATING 例外訂單如下敘述 (RMK00163) . 2.例外訂單為R字頭超低光澤與PVDF (＞25μ)，背面漆可改 NATURE COATING，但搭配底漆避免遮蓋性不佳 (RMK00163) . ★品檢注意！JIS&CNS 訂單必須每滿50噸一定要再做一次TEST (RMK00259) . 【抽氣量】白色系在CC1生產時,FINISH抽氣量請設定250,如生產中發生色差b值異常升高,請股長再加大抽氣量因應 (RMK00560) | 訂單:2512DFD061/001 RCL 無 <生產備註> 事項 | 訂單:2512DFD061/001 CCPK 無 <生產備註> 事項 | 訂單:2512DFD061/001 CGQC <品檢備註> 事項如下 . 鍍層 AZ150 (含) 以上 , 鋅花等級 C~E 目標D，避免鋅花晶界明顯後續造成烤漆點狀未塗漆。 (RMK00565) | 訂單:2512DFD061/001 CCQC <品檢備註> 事項如下 . 【分切】單捲限重:4~5噸，若有分切問題請與業務玲翎聯絡 (RMK-YL_KUNG) . 1.本單若塗裝背面漆一律改為REVERSE COATING 例外訂單如下敘述 (RMK00163) . 2.例外訂單為R字頭超低光澤與PVDF (＞25μ)，背面漆可改 NATURE COATING，但搭配底漆避免遮蓋性不佳 (RMK00163) . ★品檢注意！JIS&CNS 訂單必須每滿50噸一定要再做一次TEST (RMK00259) | 訂單:2512DFD061/001 TOL 無 <生產備註> 事項 | 【分切】單捲限重:4~5噸，若有分切問題請與業務玲翎聯絡^^/CC1/CC2/CCQC/ <<.YL_KUNG 2025/12/19 14:47.>> | 訂單 2512DFD061/001 修改記錄如下: 20251218 17:22:05 (24025) 退火碼: >> H2, 用途碼: >> CIA008, 背面標示: >> C814, 訂單背面顏色(五碼): >> BW73Y, 背面漆膜厚: >> 12.5, 背面漆塗漆型式幾塗幾烤: >> 2, 鉻酸鹽: >> Z, 訂單厚度: >> 0.52, 訂單重: >> 22, 重量容許率(下限): >> 10, 重量容許率(上限): >> 10, 訂單寬度: >> 1219, 鍍製方式: >> AC, 鋼捲內徑: >> 508, 鋼捲下限重: >> 4, 鋼捲上限重: >> 5, 壓花條件碼: >> -, 表面花紋: >> R, 綠色識別碼: >> -, 印刷輥號: >> -, 產品代碼: >> PPGL, 皮膜碼: >> -, 單位別: >> M, 油品種類: >> Z, 塗油量: >> Z, 包裝代碼: >> D2 , 保護膜碼: >> -, 客戶試片取樣型式: >> -, 調質碼: >> S, 套筒碼: >> R , 規格: >> CGLC570-20, 製造標準: >> CNS, 表面處理劑種類: >> Z, 表面處理劑塗佈量: >> Z, 伸長率測試: >> N, 硬度測試碼: >> N, 抗拉強度測試: >> N, 降伏強度測試: >> N, 厚度變異: >> -1.4, 訂單正面顏色(五碼): >> SW336, 正面漆膜厚: >> 25, 正面漆塗漆型式幾塗幾烤: >> 2, 修邊碼: >> Y, 重量碼: >> AW, 鋼捲捲向: >> I, 鍍層碼: >> AZ150, | H:厚度偏薄
PPGL | 2512DFD061/002 | 1. 單捲限重檢核 (原料重:15~20, 分切困難:15.00~16.00,20, 單捲限重:4.00~5.00)(OFP00031)-{.不符.} | 1. 部分大陸料含B元素超過CNS規範管制，故請原料CNS規範之訂單不要配大陸料 (OFP00684)-{.不符.} | 1. 訂單若有厚度變異，冷軋厚度公差比照烤漆計算公式 , 但最小為 1/2 公差做設定 (OFP00254)-{.不符.} 2. "偏薄要求訂單" 鍍後厚度減 鍍後厚度下限需大於 0.02 MM,以免發生厚度不足狀況 (OFP00369)-{.不符.} 3. 部分大陸料含B元素超過CNS規範管制，故請原料CNS規範之訂單不要配大陸料 (OFP00684)-{.不符.} | 訂單:2512DFD061/002 CPL <生產備註> 事項如下 . 除HGI/ HGL 訂單邊緣不噴油. 其餘皆側緣噴油 (RMK00285) | 訂單:2512DFD061/002 CR1 <生產備註> 事項如下 . 完軋寬度超出管制值上限≦2mm時,冷軋繼續生產並填寫品質異常通報單給鍍鋅線,以便調整張力與板溫 (RMK00278) | 訂單:2512DFD061/002 CR2 <生產備註> 事項如下 . 完軋寬度超出管制值上限≦2mm時,冷軋繼續生產並填寫品質異常通報單給鍍鋅線,以便調整張力與板溫 (RMK00278) | 訂單:2512DFD061/002 CG1 <生產備註> 事項如下 . 平板類,鍍鋅生產時SKIN PASS & T/L 請依據鍍鋅標準規定生產 (RMK00100) . 鍍鋅表面不可有鋅痕、壓痕、凹陷、及刮傷 、應變痕等。 (RMK00100) . 出口鋼捲盤捲後目視不允許有鼓起. (RMK00100) | 訂單:2512DFD061/002 CG2 <生產備註> 事項如下 . 平板類,鍍鋅生產時SKIN PASS & T/L 請依據鍍鋅標準規定生產 (RMK00100) . 鍍鋅表面不可有鋅痕、壓痕、凹陷、及刮傷 、應變痕等。 (RMK00100) . 出口鋼捲盤捲後目視不允許有鼓起. (RMK00100) | 訂單:2512DFD061/002 CC1 <生產備註> 事項如下 . 【分切】單捲限重:4~5噸，若有分切問題請與業務玲翎聯絡 (RMK-YL_KUNG) . 1.本單若塗裝背面漆一律改為REVERSE COATING 例外訂單如下敘述 (RMK00163) . 2.例外訂單為R字頭超低光澤與PVDF (＞25μ)，背面漆可改 NATURE COATING，但搭配底漆避免遮蓋性不佳 (RMK00163) . ★品檢注意！JIS&CNS 訂單必須每滿50噸一定要再做一次TEST (RMK00259) . 【抽氣量】白色系在CC1生產時,FINISH抽氣量請設定250,如生產中發生色差b值異常升高,請股長再加大抽氣量因應 (RMK00560) | 訂單:2512DFD061/002 CC2 <生產備註> 事項如下 . 【分切】單捲限重:4~5噸，若有分切問題請與業務玲翎聯絡 (RMK-YL_KUNG) . 1.本單若塗裝背面漆一律改為REVERSE COATING 例外訂單如下敘述 (RMK00163) . 2.例外訂單為R字頭超低光澤與PVDF (＞25μ)，背面漆可改 NATURE COATING，但搭配底漆避免遮蓋性不佳 (RMK00163) . ★品檢注意！JIS&CNS 訂單必須每滿50噸一定要再做一次TEST (RMK00259) . 【抽氣量】白色系在CC1生產時,FINISH抽氣量請設定250,如生產中發生色差b值異常升高,請股長再加大抽氣量因應 (RMK00560) | 訂單:2512DFD061/002 RCL 無 <生產備註> 事項 | 訂單:2512DFD061/002 CCPK 無 <生產備註> 事項 | 訂單:2512DFD061/002 CGQC 無 <品檢備註> 事項 | 訂單:2512DFD061/002 CCQC <品檢備註> 事項如下 . 【分切】單捲限重:4~5噸，若有分切問題請與業務玲翎聯絡 (RMK-YL_KUNG) . 1.本單若塗裝背面漆一律改為REVERSE COATING 例外訂單如下敘述 (RMK00163) . 2.例外訂單為R字頭超低光澤與PVDF (＞25μ)，背面漆可改 NATURE COATING，但搭配底漆避免遮蓋性不佳 (RMK00163) . ★品檢注意！JIS&CNS 訂單必須每滿50噸一定要再做一次TEST (RMK00259) | 訂單:2512DFD061/002 TOL 無 <生產備註> 事項 | 【分切】單捲限重:4~5噸，若有分切問題請與業務玲翎聯絡^^/CC1/CC2/CCQC/ <<.YL_KUNG 2025/12/19 15:07.>> | 訂單 2512DFD061/002 修改記錄如下: 20251218 17:22:07 (24025) 退火碼: >> S1, 用途碼: >> CIA008, 背面標示: >> C814, 訂單背面顏色(五碼): >> BW73Y, 背面漆膜厚: >> 12.5, 背面漆塗漆型式幾塗幾烤: >> 2, 鉻酸鹽: >> Z, 訂單厚度: >> 0.52, 訂單重: >> 18, 重量容許率(下限): >> 10, 重量容許率(上限): >> 10, 訂單寬度: >> 914, 鍍製方式: >> AC, 鋼捲內徑: >> 508, 鋼捲下限重: >> 4, 鋼捲上限重: >> 5, 壓花條件碼: >> -, 表面花紋: >> R, 綠色識別碼: >> -, 印刷輥號: >> -, 產品代碼: >> PPGL, 皮膜碼: >> -, 單位別: >> M, 油品種類: >> Z, 塗油量: >> Z, 包裝代碼: >> D2 , 保護膜碼: >> -, 客戶試片取樣型式: >> -, 調質碼: >> S, 套筒碼: >> R , 規格: >> CGLC400-20, 製造標準: >> CNS, 表面處理劑種類: >> Z, 表面處理劑塗佈量: >> Z, 伸長率測試: >> N, 硬度測試碼: >> N, 抗拉強度測試: >> N, 降伏強度測試: >> N, 厚度變異: >> -1.4, 訂單正面顏色(五碼): >> SW336, 正面漆膜厚: >> 25, 正面漆塗漆型式幾塗幾烤: >> 2, 修邊碼: >> Y, 重量碼: >> AW, 鋼捲捲向: >> I, 鍍層碼: >> AZ150, | H:厚度偏薄
PPGL | 2512DFD062/001 | 1. ※【提醒】！曾因岩棉複合板BK材質發生黏不住，若BK顏色未曾使用於複合板訂單時需確認※ (OFP00625)-{.不符.} 2. 單捲限重檢核 (原料重:16.5~21.5, 分切困難:20.00~21.50, 單捲限重:4.50~5.00)(OFP00031)-{.不符.} | 1. 製造標準為MS、ASTM或銷新加坡之訂單，若無技術指定優先用料，請優先使用國內料，勿使用ANFEN (OFP00406)-{.不符.} 2. 用途 CIA021 岩棉複合板"忌用"超修鋼捲(HR寬度-訂單寬度 ＞30 MM) (OFP00718)-{.不符.} | 1. 製造標準為MS、ASTM或銷新加坡之訂單，若無技術指定優先用料，請優先使用國內料，勿使用ANFEN (OFP00406)-{.不符.} 2. 【提醒 審單人員】CR≧0.6 要於烤漆備註調降 PMT等相關。★KP抗塵PVDF不受此限 (OFP00509)-{.不符.} 3. ※【提醒】！曾因岩棉複合板BK材質發生黏不住，若BK顏色未曾使用於複合板訂單時需確認※ (OFP00625)-{.不符.} 4. 用途 CIA021 岩棉複合板"忌用"超修鋼捲(HR寬度-訂單寬度 ＞30 MM) (OFP00718)-{.不符.} | 訂單:2512DFD062/001 CPL <生產備註> 事項如下 . 除HGI/ HGL 訂單邊緣不噴油. 其餘皆側緣噴油 (RMK00285) . 1.指定CR2&CG1(0.6~0.8指定CG2)生產以岩棉複合板板形品質生產與管制 (RMK00428) . 2.CR2生產請依循以下規定 (RMK00428) . 2.1. 生產方式比照森鉅產品 (RMK00428) . 2.2. 下工輥採用special crown (RMK00428) . 2.3. 末2 pass中波條件:10~12 I_UNIT,速度:600mpm(降速調板) (RMK00428) . 5.2.參考SKP R/F=180, INC=70, EL%=0.40%, T/L E輥=7.5, C輥=5.1, L輥=7.7, #7 bending -0.9 (RMK00428) | 訂單:2512DFD062/001 CR1 <生產備註> 事項如下 . 1.指定CR2&CG1(0.6~0.8指定CG2)生產以岩棉複合板板形品質生產與管制 (RMK00428) . 2.CR2生產請依循以下規定 (RMK00428) . 2.1. 生產方式比照森鉅產品 (RMK00428) . 2.2. 下工輥採用special crown (RMK00428) . 2.3. 末2 pass中波條件:10~12 I_UNIT,速度:600mpm(降速調板) (RMK00428) . 2.4. 使用小工輥生產(工輥直徑410mm以下),以降低軋延力,提升板形平坦度水準. (RMK00428) . 5.2.參考SKP R/F=180, INC=70, EL%=0.40%, T/L E輥=7.5, C輥=5.1, L輥=7.7, #7 bending -0.9 (RMK00428) | 訂單:2512DFD062/001 CR2 <生產備註> 事項如下 . 1.指定CR2&CG1(0.6~0.8指定CG2)生產以岩棉複合板板形品質生產與管制 (RMK00428) . 2.CR2生產請依循以下規定 (RMK00428) . 2.1. 生產方式比照森鉅產品 (RMK00428) . 2.2. 下工輥採用special crown (RMK00428) . 2.3. 末2 pass中波條件:10~12 I_UNIT,速度:600mpm(降速調板) (RMK00428) . 2.4. 使用小工輥生產(工輥直徑410mm以下),以降低軋延力,提升板形平坦度水準. (RMK00428) . 5.2.參考SKP R/F=180, INC=70, EL%=0.40%, T/L E輥=7.5, C輥=5.1, L輥=7.7, #7 bending -0.9 (RMK00428) | 訂單:2512DFD062/001 CG1 <生產備註> 事項如下 . ★1.依2025/07/25 生產部週會，本單作為岩棉複合板測試。請各單位配合以★ (RMK00428) . 1.指定CR2&CG1(0.6~0.8指定CG2)生產以岩棉複合板板形品質生產與管制 (RMK00428) . 2.CR2生產請依循以下規定 (RMK00428) . 2.1. 生產方式比照森鉅產品 (RMK00428) . 2.2. 下工輥採用special crown (RMK00428) . 2.3. 末2 pass中波條件:10~12 I_UNIT,速度:600mpm(降速調板) (RMK00428) . 2.4. 使用小工輥生產(工輥直徑410mm以下),以降低軋延力,提升板形平坦度水準. (RMK00428) . 3.鍍鋅板形以現行岩棉複合板管制...2022/09/27會議 (RMK00428) . 4.烤漆依品質狀況可使用T/L (RMK00428) . 5.1.指定CG1, 製程SOP備註:(若 CG2 生產"5.1"與"5.2"不用理會) (RMK00428) . 5.2.參考SKP R/F=180, INC=70, EL%=0.40%, T/L E輥=7.5, C輥=5.1, L輥=7.7, #7 bending -0.9 (RMK00428) . 6.若GL鋼捲板形NG則通知PP＆TED相關人員。投入CC2重整平與生產 (RMK00428) . 7.★生產請注意！允許小邊波，不得產生中波★ (RMK00428) . 8.【品檢】烤漆出口每顆母鋼第二、第四分切頭板以及尾切的尾板需量測板形 (RMK00428) . 【鍍鋅岩棉板形】參考 鍍(鋁)鋅產品一級品板形品質要求總覽表 (RMK00428) | 訂單:2512DFD062/001 CG2 <生產備註> 事項如下 . ★1.依2025/07/25 生產部週會，本單作為岩棉複合板測試。請各單位配合以★ (RMK00428) . 1.指定CR2&CG1(0.6~0.8指定CG2)生產以岩棉複合板板形品質生產與管制 (RMK00428) . 2.CR2生產請依循以下規定 (RMK00428) . 2.1. 生產方式比照森鉅產品 (RMK00428) . 2.2. 下工輥採用special crown (RMK00428) . 2.3. 末2 pass中波條件:10~12 I_UNIT,速度:600mpm(降速調板) (RMK00428) . 2.4. 使用小工輥生產(工輥直徑410mm以下),以降低軋延力,提升板形平坦度水準. (RMK00428) . 3.鍍鋅板形以現行岩棉複合板管制...2022/09/27會議 (RMK00428) . 4.烤漆依品質狀況可使用T/L (RMK00428) . 6.若GL鋼捲板形NG則通知PP＆TED相關人員。投入CC2重整平與生產 (RMK00428) . 7.★生產請注意！允許小邊波，不得產生中波★ (RMK00428) . 8.【品檢】烤漆出口每顆母鋼第二、第四分切頭板以及尾切的尾板需量測板形 (RMK00428) . 【鍍鋅岩棉板形】參考 鍍(鋁)鋅產品一級品板形品質要求總覽表 (RMK00428) | 訂單:2512DFD062/001 CC1 <生產備註> 事項如下 . 【PMT】1.1.因為CR厚 0.606 mm，TOP 標準PMT以247℃去計算 (RMK-E_CHIN) . 【修補漆】翰宇曰：修補漆*1 (RMK-E_CHIN) . 【分切】翰宇曰：限重4.5~5噸，最後一顆可不依限重（但不能超過5噸） (RMK-E_CHIN) . 1.本單若塗裝背面漆一律改為REVERSE COATING 例外訂單如下敘述 (RMK00163) . 2.例外訂單為R字頭超低光澤與PVDF (＞25μ)，背面漆可改 NATURE COATING，但搭配底漆避免遮蓋性不佳 (RMK00163) . ★1.依2025/07/25 生產部週會，本單作為岩棉複合板測試。請各單位配合以★ (RMK00428) . 1.指定CR2&CG1(0.6~0.8指定CG2)生產以岩棉複合板板形品質生產與管制 (RMK00428) . 2.CR2生產請依循以下規定 (RMK00428) . 2.1. 生產方式比照森鉅產品 (RMK00428) . 2.2. 下工輥採用special crown (RMK00428) . 2.3. 末2 pass中波條件:10~12 I_UNIT,速度:600mpm(降速調板) (RMK00428) . 3.鍍鋅板形以現行岩棉複合板管制...2022/09/27會議 (RMK00428) . 4.烤漆依品質狀況可使用T/L (RMK00428) . 5.1.指定CG1, 製程SOP備註:(若 CG2 生產"5.1"與"5.2"不用理會) (RMK00428) . 5.2.參考SKP R/F=180, INC=70, EL%=0.40%, T/L E輥=7.5, C輥=5.1, L輥=7.7, #7 bending -0.9 (RMK00428) . 6.若GL鋼捲板形NG則通知PP＆TED相關人員。投入CC2重整平與生產 (RMK00428) . 7.★生產請注意！允許小邊波，不得產生中波★ (RMK00428) . 8.【品檢】烤漆出口每顆母鋼第二、第四分切頭板以及尾切的尾板需量測板形 (RMK00428) . 【烤漆收捲張力】注意！烤漆收捲張力請設定 2.4 kg/mm2 (RMK00428) . 【烤漆收捲張力】注意！CC1: TAPPERTENSION15％，CC2不變 (RMK00428) . 【烤漆岩棉板形】參考 烤漆產品一級品板形品質要求總覽表 (RMK00428) . 【PMT】本單面漆為"PVDF"，經會議決議需量測板溫並記錄之。每一張排程需量測一次否則追究責任 (RMK00503) . 【抽氣量】白色系在CC1生產時,FINISH抽氣量請設定250,如生產中發生色差b值異常升高,請股長再加大抽氣量因應 (RMK00560) . 【PMT】1.2.CC2計算完後面漆每個ZONE 爐溫各降8℃為最終爐溫 (RMK00568) . 【PMT】1.3.CC2因爐溫各降8℃為最終爐溫，請股長於TEST時 確實量測板溫 (RMK00568) . 【PMT】1.4.若發現PMT不足，請上調ZONE溫度並回饋工程師 (RMK00568) . 【PMT】1.5.品檢注意！因標準PMT有下修請注意MEK測試 (RMK00568) . 【PMT】1.6.厚板少生產，請領班量測板溫並記錄之 (RMK00568) | 訂單:2512DFD062/001 CC2 <生產備註> 事項如下 . 【PMT】1.1.因為CR厚 0.606 mm，TOP 標準PMT以247℃去計算 (RMK-E_CHIN) . 【修補漆】翰宇曰：修補漆*1 (RMK-E_CHIN) . 【分切】翰宇曰：限重4.5~5噸，最後一顆可不依限重（但不能超過5噸） (RMK-E_CHIN) . 1.本單若塗裝背面漆一律改為REVERSE COATING 例外訂單如下敘述 (RMK00163) . 2.例外訂單為R字頭超低光澤與PVDF (＞25μ)，背面漆可改 NATURE COATING，但搭配底漆避免遮蓋性不佳 (RMK00163) . ★1.依2025/07/25 生產部週會，本單作為岩棉複合板測試。請各單位配合以★ (RMK00428) . 1.指定CR2&CG1(0.6~0.8指定CG2)生產以岩棉複合板板形品質生產與管制 (RMK00428) . 2.CR2生產請依循以下規定 (RMK00428) . 2.1. 生產方式比照森鉅產品 (RMK00428) . 2.2. 下工輥採用special crown (RMK00428) . 2.3. 末2 pass中波條件:10~12 I_UNIT,速度:600mpm(降速調板) (RMK00428) . 3.鍍鋅板形以現行岩棉複合板管制...2022/09/27會議 (RMK00428) . 4.烤漆依品質狀況可使用T/L (RMK00428) . 5.1.指定CG1, 製程SOP備註:(若 CG2 生產"5.1"與"5.2"不用理會) (RMK00428) . 5.2.參考SKP R/F=180, INC=70, EL%=0.40%, T/L E輥=7.5, C輥=5.1, L輥=7.7, #7 bending -0.9 (RMK00428) . 6.若GL鋼捲板形NG則通知PP＆TED相關人員。投入CC2重整平與生產 (RMK00428) . 7.★生產請注意！允許小邊波，不得產生中波★ (RMK00428) . 8.【品檢】烤漆出口每顆母鋼第二、第四分切頭板以及尾切的尾板需量測板形 (RMK00428) . 【烤漆收捲張力】注意！烤漆收捲張力請設定 2.4 kg/mm2 (RMK00428) . 【烤漆收捲張力】注意！CC1: TAPPERTENSION15％，CC2不變 (RMK00428) . 【烤漆岩棉板形】參考 烤漆產品一級品板形品質要求總覽表 (RMK00428) . 【PMT】本單面漆為"PVDF"，經會議決議需量測板溫並記錄之。每一張排程需量測一次否則追究責任 (RMK00503) . 【抽氣量】白色系在CC1生產時,FINISH抽氣量請設定250,如生產中發生色差b值異常升高,請股長再加大抽氣量因應 (RMK00560) . 【PMT】1.2.CC2計算完後面漆每個ZONE 爐溫各降8℃為最終爐溫 (RMK00568) . 【PMT】1.3.CC2因爐溫各降8℃為最終爐溫，請股長於TEST時 確實量測板溫 (RMK00568) . 【PMT】1.4.若發現PMT不足，請上調ZONE溫度並回饋工程師 (RMK00568) . 【PMT】1.5.品檢注意！因標準PMT有下修請注意MEK測試 (RMK00568) . 【PMT】1.6.厚板少生產，請領班量測板溫並記錄之 (RMK00568) | 訂單:2512DFD062/001 RCL <生產備註> 事項如下 . ★1.依2025/07/25 生產部週會，本單作為岩棉複合板測試。請各單位配合以★ (RMK00428) . 2.CR2生產請依循以下規定 (RMK00428) . 2.1. 生產方式比照森鉅產品 (RMK00428) . 2.2. 下工輥採用special crown (RMK00428) . 2.3. 末2 pass中波條件:10~12 I_UNIT,速度:600mpm(降速調板) (RMK00428) | 訂單:2512DFD062/001 CCPK 無 <生產備註> 事項 | 訂單:2512DFD062/001 CGQC <品檢備註> 事項如下 . 1.指定CR2&CG1(0.6~0.8指定CG2)生產以岩棉複合板板形品質生產與管制 (RMK00428) . 2.CR2生產請依循以下規定 (RMK00428) . 2.1. 生產方式比照森鉅產品 (RMK00428) . 2.2. 下工輥採用special crown (RMK00428) . 2.3. 末2 pass中波條件:10~12 I_UNIT,速度:600mpm(降速調板) (RMK00428) . 2.4. 使用小工輥生產(工輥直徑410mm以下),以降低軋延力,提升板形平坦度水準. (RMK00428) . 3.鍍鋅板形以現行岩棉複合板管制...2022/09/27會議 (RMK00428) . 4.烤漆依品質狀況可使用T/L (RMK00428) . 5.1.指定CG1, 製程SOP備註:(若 CG2 生產"5.1"與"5.2"不用理會) (RMK00428) . 5.2.參考SKP R/F=180, INC=70, EL%=0.40%, T/L E輥=7.5, C輥=5.1, L輥=7.7, #7 bending -0.9 (RMK00428) . 6.若GL鋼捲板形NG則通知PP＆TED相關人員。投入CC2重整平與生產 (RMK00428) . 7.★生產請注意！允許小邊波，不得產生中波★ (RMK00428) . 8.【品檢】烤漆出口每顆母鋼第二、第四分切頭板以及尾切的尾板需量測板形 (RMK00428) . 【鍍鋅岩棉板形】參考 鍍(鋁)鋅產品一級品板形品質要求總覽表 (RMK00428) | 訂單:2512DFD062/001 CCQC <品檢備註> 事項如下 . 【PMT】1.1.因為CR厚 0.606 mm，TOP 標準PMT以247℃去計算 (RMK-E_CHIN) . 1.本單若塗裝背面漆一律改為REVERSE COATING 例外訂單如下敘述 (RMK00163) . 2.例外訂單為R字頭超低光澤與PVDF (＞25μ)，背面漆可改 NATURE COATING，但搭配底漆避免遮蓋性不佳 (RMK00163) . ★1.依2025/07/25 生產部週會，本單作為岩棉複合板測試。請各單位配合以★ (RMK00428) . 1.指定CR2&CG1(0.6~0.8指定CG2)生產以岩棉複合板板形品質生產與管制 (RMK00428) . 2.CR2生產請依循以下規定 (RMK00428) . 2.1. 生產方式比照森鉅產品 (RMK00428) . 2.2. 下工輥採用special crown (RMK00428) . 2.3. 末2 pass中波條件:10~12 I_UNIT,速度:600mpm(降速調板) (RMK00428) . 3.鍍鋅板形以現行岩棉複合板管制...2022/09/27會議 (RMK00428) . 4.烤漆依品質狀況可使用T/L (RMK00428) . 5.1.指定CG1, 製程SOP備註:(若 CG2 生產"5.1"與"5.2"不用理會) (RMK00428) . 5.2.參考SKP R/F=180, INC=70, EL%=0.40%, T/L E輥=7.5, C輥=5.1, L輥=7.7, #7 bending -0.9 (RMK00428) . 6.若GL鋼捲板形NG則通知PP＆TED相關人員。投入CC2重整平與生產 (RMK00428) . 7.★生產請注意！允許小邊波，不得產生中波★ (RMK00428) . 8.【品檢】烤漆出口每顆母鋼第二、第四分切頭板以及尾切的尾板需量測板形 (RMK00428) . 【烤漆收捲張力】注意！烤漆收捲張力請設定 2.4 kg/mm2 (RMK00428) . 【烤漆收捲張力】注意！CC1: TAPPERTENSION15％，CC2不變 (RMK00428) . 【烤漆岩棉板形】參考 烤漆產品一級品板形品質要求總覽表 (RMK00428) . 【PMT】本單面漆為"PVDF"，經會議決議需量測板溫並記錄之。每一張排程需量測一次否則追究責任 (RMK00503) . 【PMT】1.2.CC2計算完後面漆每個ZONE 爐溫各降8℃為最終爐溫 (RMK00568) . 【PMT】1.3.CC2因爐溫各降8℃為最終爐溫，請股長於TEST時 確實量測板溫 (RMK00568) . 【PMT】1.4.若發現PMT不足，請上調ZONE溫度並回饋工程師 (RMK00568) . 【PMT】1.5.品檢注意！因標準PMT有下修請注意MEK測試 (RMK00568) . 【PMT】1.6.厚板少生產，請領班量測板溫並記錄之 (RMK00568) | 訂單:2512DFD062/001 TOL <生產備註> 事項如下 . 6.若GL鋼捲板形NG則通知PP＆TED相關人員。投入CC2重整平與生產 (RMK00428) | 【分切】翰宇曰：限重4.5~5噸，最後一顆可不依限重（但不能超過5噸）^^/CC1/CC2/ <<.E_CHIN 2025/12/29 13:58.>> 【修補漆】翰宇曰：修補漆*1^^/CC1/CC2/ <<.E_CHIN 2025/12/29 13:59.>> 【PMT】1.1.因為CR厚 0.606 mm，TOP 標準PMT以247℃去計算^^/CC1/CC2/CCQC/^^ <<.E_CHIN 2025/12/29 14:21.>> | 訂單 2512DFD062/001 修改記錄如下: 20251219 08:15:57 (22030) 退火碼: >> S1, 用途碼: >> CIA021, 背面標示: >> C105, 訂單背面顏色(五碼): >> BW73Y, 背面漆膜厚: >> 12.5, 背面漆塗漆型式幾塗幾烤: >> 2, 鉻酸鹽: >> Z, 訂單厚度: >> 0.6, 訂單重: >> 13, 重量容許率(下限): >> 10, 重量容許率(上限): >> 10, 訂單寬度: >> 1050, 鍍製方式: >> BC, 鋼捲內徑: >> 508, 鋼捲下限重: >> 4.5, 鋼捲上限重: >> 5, 壓花條件碼: >> -, 表面花紋: >> R, 綠色識別碼: >> -, 印刷輥號: >> -, 產品代碼: >> PPGL, 皮膜碼: >> -, 單位別: >> M, 油品種類: >> Z, 塗油量: >> Z, 包裝代碼: >> D2 , 保護膜碼: >> -, 客戶試片取樣型式: >> -, 調質碼: >> S, 套筒碼: >> K , 規格: >> A792MCQ, 製造標準: >> ASTM, 表面處理劑種類: >> Z, 表面處理劑塗佈量: >> Z, 伸長率測試: >> N, 硬度測試碼: >> N, 抗拉強度測試: >> N, 降伏強度測試: >> N, 厚度變異: >> 0, 訂單正面顏色(五碼): >> FW386, 正面漆膜厚: >> 25, 正面漆塗漆型式幾塗幾烤: >> 2, 修邊碼: >> Y, 重量碼: >> AW, 鋼捲捲向: >> I, 鍍層碼: >> AZM150, | *: | [訂單訊息通知] 2025/12/31 9:34:07 AM 訂單訊息通知 (林郁潔 >> 通知 >> Winnie Chang, Edwy Chin, Julian Liu) 訂單訊息 : 原欲修改捲取方式，後客戶確認不須更改，故訂單未更動
PPGL | 2512DFD062/002 | 1. 單捲限重檢核 (原料重:16~21, 分切困難:20.00~21.00, 單捲限重:4.50~5.00)(OFP00031)-{.不符.} | 1. 製造標準為MS、ASTM或銷新加坡之訂單，若無技術指定優先用料，請優先使用國內料，勿使用ANFEN (OFP00406)-{.不符.} | 1. 訂單若有厚度變異，冷軋厚度公差比照烤漆計算公式 , 但最小為 1/2 公差做設定 (OFP00254)-{.不符.} 2. "偏薄要求訂單" 鍍後厚度減 鍍後厚度下限需大於 0.02 MM,以免發生厚度不足狀況 (OFP00369)-{.不符.} 3. 製造標準為MS、ASTM或銷新加坡之訂單，若無技術指定優先用料，請優先使用國內料，勿使用ANFEN (OFP00406)-{.不符.} 4. 用途別對應選配碼不符 (用途碼:COR007, 選配碼:ON015 不符)(OFP00030)-{.不符.} | 訂單:2512DFD062/002 CPL <生產備註> 事項如下 . 除HGI/ HGL 訂單邊緣不噴油. 其餘皆側緣噴油 (RMK00285) | 訂單:2512DFD062/002 CR1 <生產備註> 事項如下 . 生產FH時CR允許中波（盡量小）不可以有小邊波以利鍍鋅板形控制 (RMK00131) | 訂單:2512DFD062/002 CR2 <生產備註> 事項如下 . 生產FH時CR允許中波（盡量小）不可以有小邊波以利鍍鋅板形控制 (RMK00131) | 訂單:2512DFD062/002 CG1 <生產備註> 事項如下 . 壁板背板以一般屋頂放行標準放行 (RMK00131) . 生產FH時CR允許中波（盡量小）不可以有小邊波以利鍍鋅板形控制 (RMK00131) | 訂單:2512DFD062/002 CG2 <生產備註> 事項如下 . 壁板背板以一般屋頂放行標準放行 (RMK00131) . 生產FH時CR允許中波（盡量小）不可以有小邊波以利鍍鋅板形控制 (RMK00131) | 訂單:2512DFD062/002 CC1 <生產備註> 事項如下 . 【修補漆】郁潔曰：修補漆*1 (RMK-E_CHIN) . 【分切】郁潔曰：限重4.5~5噸，最後一顆可不依限重 (RMK-E_CHIN) . 1.本單若塗裝背面漆一律改為REVERSE COATING 例外訂單如下敘述 (RMK00163) . 2.例外訂單為R字頭超低光澤與PVDF (＞25μ)，背面漆可改 NATURE COATING，但搭配底漆避免遮蓋性不佳 (RMK00163) . 【抽氣量】白色系在CC1生產時,FINISH抽氣量請設定250,如生產中發生色差b值異常升高,請股長再加大抽氣量因應 (RMK00560) | 訂單:2512DFD062/002 CC2 <生產備註> 事項如下 . 【修補漆】郁潔曰：修補漆*1 (RMK-E_CHIN) . 【分切】郁潔曰：限重4.5~5噸，最後一顆可不依限重 (RMK-E_CHIN) . 1.本單若塗裝背面漆一律改為REVERSE COATING 例外訂單如下敘述 (RMK00163) . 2.例外訂單為R字頭超低光澤與PVDF (＞25μ)，背面漆可改 NATURE COATING，但搭配底漆避免遮蓋性不佳 (RMK00163) . 【抽氣量】白色系在CC1生產時,FINISH抽氣量請設定250,如生產中發生色差b值異常升高,請股長再加大抽氣量因應 (RMK00560) | 訂單:2512DFD062/002 RCL 無 <生產備註> 事項 | 訂單:2512DFD062/002 CCPK 無 <生產備註> 事項 | 訂單:2512DFD062/002 CGQC 無 <品檢備註> 事項 | 訂單:2512DFD062/002 CCQC <品檢備註> 事項如下 . 1.本單若塗裝背面漆一律改為REVERSE COATING 例外訂單如下敘述 (RMK00163) . 2.例外訂單為R字頭超低光澤與PVDF (＞25μ)，背面漆可改 NATURE COATING，但搭配底漆避免遮蓋性不佳 (RMK00163) | 訂單:2512DFD062/002 TOL 無 <生產備註> 事項 | 【分切】郁潔曰：限重4.5~5噸，最後一顆可不依限重^^/CC1/CC2/ <<.E_CHIN 2025/12/29 14:42.>> 【修補漆】郁潔曰：修補漆*1^^/CC1/CC2/ <<.E_CHIN 2025/12/29 14:43.>> | 訂單 2512DFD062/002 修改記錄如下: 20251219 08:16:00 (22030) 退火碼: >> S1, 用途碼: >> COR007, 背面標示: >> C008, 訂單背面顏色(五碼): >> BW736, 背面漆膜厚: >> NOM, 背面漆塗漆型式幾塗幾烤: >> 1, 鉻酸鹽: >> Z, 訂單厚度: >> 0.476, 訂單重: >> 11, 重量容許率(下限): >> 10, 重量容許率(上限): >> 10, 訂單寬度: >> 990, 鍍製方式: >> BC, 鋼捲內徑: >> 508, 鋼捲下限重: >> 4.5, 鋼捲上限重: >> 5, 壓花條件碼: >> -, 表面花紋: >> R, 綠色識別碼: >> -, 印刷輥號: >> -, 產品代碼: >> PPGL, 皮膜碼: >> -, 單位別: >> M, 油品種類: >> Z, 塗油量: >> Z, 包裝代碼: >> D2 , 保護膜碼: >> -, 客戶試片取樣型式: >> -, 調質碼: >> S, 套筒碼: >> R , 規格: >> A792MCQ, 製造標準: >> ASTM, 表面處理劑種類: >> Z, 表面處理劑塗佈量: >> Z, 伸長率測試: >> N, 硬度測試碼: >> N, 抗拉強度測試: >> N, 降伏強度測試: >> N, 厚度變異: >> -5.3, 訂單正面顏色(五碼): >> 6W230, 正面漆膜厚: >> 25, 正面漆塗漆型式幾塗幾烤: >> 2, 修邊碼: >> Y, 重量碼: >> AW, 鋼捲捲向: >> I, 鍍層碼: >> AZM100, | H:厚度偏薄 | [訂單訊息通知] 2025/12/31 9:34:07 AM 訂單訊息通知 (林郁潔 >> 通知 >> Winnie Chang, Edwy Chin, Julian Liu) 訂單訊息 : 原欲修改捲取方式，後客戶確認不須更改，故訂單未更動
PPGL | 2512DFD063/001 | 1. 提醒：CNS 第三類保固 PPGL AZ150（含）以上，PPGI Z27 （含）以上 TOP ≧25U , BK 兩層塗裝 (OFP00448)-{.不符.} 2. 再三提醒確認！CNS &JIS 塗裝 PVDF 需要"3類"耐候等級。並注意鍍層或膜厚是否符合.... (OFP00568)-{.不符.} | 1. 部分大陸料含B元素超過CNS規範管制，故請原料CNS規範之訂單不要配大陸料 (OFP00684)-{.不符.} | 1. 提醒：CNS 第三類保固 PPGL AZ150（含）以上，PPGI Z27 （含）以上 TOP ≧25U , BK 兩層塗裝 (OFP00448)-{.不符.} 2. 再三提醒確認！CNS &JIS 塗裝 PVDF 需要"3類"耐候等級。並注意鍍層或膜厚是否符合.... (OFP00568)-{.不符.} 3. 部分大陸料含B元素超過CNS規範管制，故請原料CNS規範之訂單不要配大陸料 (OFP00684)-{.不符.} | 訂單:2512DFD063/001 CPL <生產備註> 事項如下 . 除HGI/ HGL 訂單邊緣不噴油. 其餘皆側緣噴油 (RMK00285) | 訂單:2512DFD063/001 CR1 <生產備註> 事項如下 . 完軋寬度超出管制值上限≦2mm時,冷軋繼續生產並填寫品質異常通報單給鍍鋅線,以便調整張力與板溫 (RMK00278) | 訂單:2512DFD063/001 CR2 <生產備註> 事項如下 . 完軋寬度超出管制值上限≦2mm時,冷軋繼續生產並填寫品質異常通報單給鍍鋅線,以便調整張力與板溫 (RMK00278) | 訂單:2512DFD063/001 CG1 <生產備註> 事項如下 . 平板類,鍍鋅生產時SKIN PASS & T/L 請依據鍍鋅標準規定生產 (RMK00100) . 鍍鋅表面不可有鋅痕、壓痕、凹陷、及刮傷 、應變痕等。 (RMK00100) . 出口鋼捲盤捲後目視不允許有鼓起. (RMK00100) | 訂單:2512DFD063/001 CG2 <生產備註> 事項如下 . 平板類,鍍鋅生產時SKIN PASS & T/L 請依據鍍鋅標準規定生產 (RMK00100) . 鍍鋅表面不可有鋅痕、壓痕、凹陷、及刮傷 、應變痕等。 (RMK00100) . 出口鋼捲盤捲後目視不允許有鼓起. (RMK00100) | 訂單:2512DFD063/001 CC1 <生產備註> 事項如下 . 1.本單若塗裝背面漆一律改為REVERSE COATING 例外訂單如下敘述 (RMK00163) . 2.例外訂單為R字頭超低光澤與PVDF (＞25μ)，背面漆可改 NATURE COATING，但搭配底漆避免遮蓋性不佳 (RMK00163) . ★品檢注意！JIS&CNS 訂單必須每滿50噸一定要再做一次TEST (RMK00259) . 1.有客戶要下CNS第3類,以下備註麻煩CCP與TSD遵循,謝謝! (RMK00394) . 1.1.面漆塗佈量務必>=90%（如果背面用面漆也一樣） (RMK00394) . 1.2.務必留30cm*全寬試片1片,供實驗室委託確認SST與QUV性能。並於試片上註明"SST 2000HRS、QUV 1500HRS" (RMK00394) . 【PMT】本單面漆為"PVDF"，經會議決議需量測板溫並記錄之。每一張排程需量測一次否則追究責任 (RMK00503) | 訂單:2512DFD063/001 CC2 <生產備註> 事項如下 . 1.本單若塗裝背面漆一律改為REVERSE COATING 例外訂單如下敘述 (RMK00163) . 2.例外訂單為R字頭超低光澤與PVDF (＞25μ)，背面漆可改 NATURE COATING，但搭配底漆避免遮蓋性不佳 (RMK00163) . ★品檢注意！JIS&CNS 訂單必須每滿50噸一定要再做一次TEST (RMK00259) . 1.有客戶要下CNS第3類,以下備註麻煩CCP與TSD遵循,謝謝! (RMK00394) . 1.1.面漆塗佈量務必>=90%（如果背面用面漆也一樣） (RMK00394) . 1.2.務必留30cm*全寬試片1片,供實驗室委託確認SST與QUV性能。並於試片上註明"SST 2000HRS、QUV 1500HRS" (RMK00394) . 【PMT】本單面漆為"PVDF"，經會議決議需量測板溫並記錄之。每一張排程需量測一次否則追究責任 (RMK00503) | 訂單:2512DFD063/001 RCL 無 <生產備註> 事項 | 訂單:2512DFD063/001 CCPK 無 <生產備註> 事項 | 訂單:2512DFD063/001 CGQC 無 <品檢備註> 事項 | 訂單:2512DFD063/001 CCQC <品檢備註> 事項如下 . 1.本單若塗裝背面漆一律改為REVERSE COATING 例外訂單如下敘述 (RMK00163) . 2.例外訂單為R字頭超低光澤與PVDF (＞25μ)，背面漆可改 NATURE COATING，但搭配底漆避免遮蓋性不佳 (RMK00163) . ★品檢注意！JIS&CNS 訂單必須每滿50噸一定要再做一次TEST (RMK00259) . 1.有客戶要下CNS第3類,以下備註麻煩CCP與TSD遵循,謝謝! (RMK00394) . 1.1.面漆塗佈量務必>=90%（如果背面用面漆也一樣） (RMK00394) . 1.2.務必留30cm*全寬試片1片,供實驗室委託確認SST與QUV性能。並於試片上註明"SST 2000HRS、QUV 1500HRS" (RMK00394) . 【PMT】本單面漆為"PVDF"，經會議決議需量測板溫並記錄之。每一張排程需量測一次否則追究責任 (RMK00503) | 訂單:2512DFD063/001 TOL 無 <生產備註> 事項 |  | 訂單 2512DFD063/001 修改記錄如下: 20251222 15:45:04 (24020) 退火碼: >> S1, 用途碼: >> CIA008, 背面標示: >> C059, 訂單背面顏色(五碼): >> XXXXX, 背面漆膜厚: >> NOM, 背面漆塗漆型式幾塗幾烤: >> 2, 鉻酸鹽: >> Z, 訂單厚度: >> 0.52, 訂單重: >> 20, 重量容許率(下限): >> 10, 重量容許率(上限): >> 10, 訂單寬度: >> 914, 鍍製方式: >> AC, 鋼捲內徑: >> 508, 鋼捲下限重: >> 3.5, 鋼捲上限重: >> 5, 壓花條件碼: >> -, 表面花紋: >> R, 綠色識別碼: >> -, 印刷輥號: >> -, 產品代碼: >> PPGL, 皮膜碼: >> -, 單位別: >> M, 油品種類: >> Z, 塗油量: >> Z, 包裝代碼: >> D2 , 保護膜碼: >> -, 客戶試片取樣型式: >> -, 調質碼: >> S, 套筒碼: >> R , 規格: >> CGLC400-30, 製造標準: >> CNS, 表面處理劑種類: >> Z, 表面處理劑塗佈量: >> Z, 伸長率測試: >> N, 硬度測試碼: >> N, 抗拉強度測試: >> N, 降伏強度測試: >> N, 厚度變異: >> 0, 訂單正面顏色(五碼): >> XXXXX, 正面漆膜厚: >> NOM, 正面漆塗漆型式幾塗幾烤: >> 2, 修邊碼: >> Y, 重量碼: >> AW, 鋼捲捲向: >> I, 鍍層碼: >> AZ150, 20251222 15:48:13 (24020) 訂單重: 20 >> 30, 20251222 17:04:38 (24020) 鍍層碼: AZ150 >> AZ170, 20251230 11:07:24 (24020) 訂單重: 30 >> 20, 20260304 13:32:42 (21003) 訂單背面顏色(五碼): XXXXX >> BW73Y, 背面漆膜厚: NOM >> 12.5, 訂單正面顏色(五碼): XXXXX >> FL540, 正面漆膜厚: NOM >> 30, | *:
PPGL | 2512DFD063/002 | 1. 提醒：CNS 第三類保固 PPGL AZ150（含）以上，PPGI Z27 （含）以上 TOP ≧25U , BK 兩層塗裝 (OFP00448)-{.不符.} 2. 再三提醒確認！CNS &JIS 塗裝 PVDF 需要"3類"耐候等級。並注意鍍層或膜厚是否符合.... (OFP00568)-{.不符.} | 1. 部分大陸料含B元素超過CNS規範管制，故請原料CNS規範之訂單不要配大陸料 (OFP00684)-{.不符.} | 1. 提醒：CNS 第三類保固 PPGL AZ150（含）以上，PPGI Z27 （含）以上 TOP ≧25U , BK 兩層塗裝 (OFP00448)-{.不符.} 2. 再三提醒確認！CNS &JIS 塗裝 PVDF 需要"3類"耐候等級。並注意鍍層或膜厚是否符合.... (OFP00568)-{.不符.} 3. 部分大陸料含B元素超過CNS規範管制，故請原料CNS規範之訂單不要配大陸料 (OFP00684)-{.不符.} | 訂單:2512DFD063/002 CPL <生產備註> 事項如下 . 除HGI/ HGL 訂單邊緣不噴油. 其餘皆側緣噴油 (RMK00285) | 訂單:2512DFD063/002 CR1 <生產備註> 事項如下 . 完軋寬度超出管制值上限≦2mm時,冷軋繼續生產並填寫品質異常通報單給鍍鋅線,以便調整張力與板溫 (RMK00278) | 訂單:2512DFD063/002 CR2 <生產備註> 事項如下 . 完軋寬度超出管制值上限≦2mm時,冷軋繼續生產並填寫品質異常通報單給鍍鋅線,以便調整張力與板溫 (RMK00278) | 訂單:2512DFD063/002 CG1 <生產備註> 事項如下 . 平板類,鍍鋅生產時SKIN PASS & T/L 請依據鍍鋅標準規定生產 (RMK00100) . 鍍鋅表面不可有鋅痕、壓痕、凹陷、及刮傷 、應變痕等。 (RMK00100) . 出口鋼捲盤捲後目視不允許有鼓起. (RMK00100) | 訂單:2512DFD063/002 CG2 <生產備註> 事項如下 . 平板類,鍍鋅生產時SKIN PASS & T/L 請依據鍍鋅標準規定生產 (RMK00100) . 鍍鋅表面不可有鋅痕、壓痕、凹陷、及刮傷 、應變痕等。 (RMK00100) . 出口鋼捲盤捲後目視不允許有鼓起. (RMK00100) | 訂單:2512DFD063/002 CC1 <生產備註> 事項如下 . 1.本單若塗裝背面漆一律改為REVERSE COATING 例外訂單如下敘述 (RMK00163) . 2.例外訂單為R字頭超低光澤與PVDF (＞25μ)，背面漆可改 NATURE COATING，但搭配底漆避免遮蓋性不佳 (RMK00163) . ★品檢注意！JIS&CNS 訂單必須每滿50噸一定要再做一次TEST (RMK00259) . 1.有客戶要下CNS第3類,以下備註麻煩CCP與TSD遵循,謝謝! (RMK00394) . 1.1.面漆塗佈量務必>=90%（如果背面用面漆也一樣） (RMK00394) . 1.2.務必留30cm*全寬試片1片,供實驗室委託確認SST與QUV性能。並於試片上註明"SST 2000HRS、QUV 1500HRS" (RMK00394) . 【PMT】本單面漆為"PVDF"，經會議決議需量測板溫並記錄之。每一張排程需量測一次否則追究責任 (RMK00503) | 訂單:2512DFD063/002 CC2 <生產備註> 事項如下 . 1.本單若塗裝背面漆一律改為REVERSE COATING 例外訂單如下敘述 (RMK00163) . 2.例外訂單為R字頭超低光澤與PVDF (＞25μ)，背面漆可改 NATURE COATING，但搭配底漆避免遮蓋性不佳 (RMK00163) . ★品檢注意！JIS&CNS 訂單必須每滿50噸一定要再做一次TEST (RMK00259) . 1.有客戶要下CNS第3類,以下備註麻煩CCP與TSD遵循,謝謝! (RMK00394) . 1.1.面漆塗佈量務必>=90%（如果背面用面漆也一樣） (RMK00394) . 1.2.務必留30cm*全寬試片1片,供實驗室委託確認SST與QUV性能。並於試片上註明"SST 2000HRS、QUV 1500HRS" (RMK00394) . 【PMT】本單面漆為"PVDF"，經會議決議需量測板溫並記錄之。每一張排程需量測一次否則追究責任 (RMK00503) | 訂單:2512DFD063/002 RCL 無 <生產備註> 事項 | 訂單:2512DFD063/002 CCPK 無 <生產備註> 事項 | 訂單:2512DFD063/002 CGQC 無 <品檢備註> 事項 | 訂單:2512DFD063/002 CCQC <品檢備註> 事項如下 . 1.本單若塗裝背面漆一律改為REVERSE COATING 例外訂單如下敘述 (RMK00163) . 2.例外訂單為R字頭超低光澤與PVDF (＞25μ)，背面漆可改 NATURE COATING，但搭配底漆避免遮蓋性不佳 (RMK00163) . ★品檢注意！JIS&CNS 訂單必須每滿50噸一定要再做一次TEST (RMK00259) . 1.有客戶要下CNS第3類,以下備註麻煩CCP與TSD遵循,謝謝! (RMK00394) . 1.1.面漆塗佈量務必>=90%（如果背面用面漆也一樣） (RMK00394) . 1.2.務必留30cm*全寬試片1片,供實驗室委託確認SST與QUV性能。並於試片上註明"SST 2000HRS、QUV 1500HRS" (RMK00394) . 【PMT】本單面漆為"PVDF"，經會議決議需量測板溫並記錄之。每一張排程需量測一次否則追究責任 (RMK00503) | 訂單:2512DFD063/002 TOL 無 <生產備註> 事項 |  | 訂單 2512DFD063/002 修改記錄如下: 20251222 15:45:08 (24020) 退火碼: >> S1, 用途碼: >> CIA008, 背面標示: >> C059, 訂單背面顏色(五碼): >> XXXXX, 背面漆膜厚: >> NOM, 背面漆塗漆型式幾塗幾烤: >> 2, 鉻酸鹽: >> Z, 訂單厚度: >> 0.52, 訂單重: >> 20, 重量容許率(下限): >> 10, 重量容許率(上限): >> 10, 訂單寬度: >> 1219, 鍍製方式: >> AC, 鋼捲內徑: >> 508, 鋼捲下限重: >> 3.5, 鋼捲上限重: >> 5, 壓花條件碼: >> -, 表面花紋: >> R, 綠色識別碼: >> -, 印刷輥號: >> -, 產品代碼: >> PPGL, 皮膜碼: >> -, 單位別: >> M, 油品種類: >> Z, 塗油量: >> Z, 包裝代碼: >> D2 , 保護膜碼: >> -, 客戶試片取樣型式: >> -, 調質碼: >> S, 套筒碼: >> R , 規格: >> CGLC400-30, 製造標準: >> CNS, 表面處理劑種類: >> Z, 表面處理劑塗佈量: >> Z, 伸長率測試: >> N, 硬度測試碼: >> N, 抗拉強度測試: >> N, 降伏強度測試: >> N, 厚度變異: >> 0, 訂單正面顏色(五碼): >> XXXXX, 正面漆膜厚: >> NOM, 正面漆塗漆型式幾塗幾烤: >> 2, 修邊碼: >> Y, 重量碼: >> AW, 鋼捲捲向: >> I, 鍍層碼: >> AZ150, 20251222 15:48:16 (24020) 訂單重: 20 >> 10, 20251222 17:04:40 (24020) 鍍層碼: AZ150 >> AZ170, 20260304 13:32:44 (21003) 訂單背面顏色(五碼): XXXXX >> BW73Y, 背面漆膜厚: NOM >> 12.5, 訂單正面顏色(五碼): XXXXX >> FL540, 正面漆膜厚: NOM >> 30, | *:
PPGL | 2512DFD063/003 | 1. 提醒：CNS 第三類保固 PPGL AZ150（含）以上，PPGI Z27 （含）以上 TOP ≧25U , BK 兩層塗裝 (OFP00448)-{.不符.} 2. 再三提醒確認！CNS &JIS 塗裝 PVDF 需要"3類"耐候等級。並注意鍍層或膜厚是否符合.... (OFP00568)-{.不符.} | 1. 部分大陸料含B元素超過CNS規範管制，故請原料CNS規範之訂單不要配大陸料 (OFP00684)-{.不符.} | 1. 提醒：CNS 第三類保固 PPGL AZ150（含）以上，PPGI Z27 （含）以上 TOP ≧25U , BK 兩層塗裝 (OFP00448)-{.不符.} 2. 再三提醒確認！CNS &JIS 塗裝 PVDF 需要"3類"耐候等級。並注意鍍層或膜厚是否符合.... (OFP00568)-{.不符.} 3. 部分大陸料含B元素超過CNS規範管制，故請原料CNS規範之訂單不要配大陸料 (OFP00684)-{.不符.} | 訂單:2512DFD063/003 CPL <生產備註> 事項如下 . 除HGI/ HGL 訂單邊緣不噴油. 其餘皆側緣噴油 (RMK00285) | 訂單:2512DFD063/003 CR1 <生產備註> 事項如下 . 完軋寬度超出管制值上限≦2mm時,冷軋繼續生產並填寫品質異常通報單給鍍鋅線,以便調整張力與板溫 (RMK00278) | 訂單:2512DFD063/003 CR2 <生產備註> 事項如下 . 完軋寬度超出管制值上限≦2mm時,冷軋繼續生產並填寫品質異常通報單給鍍鋅線,以便調整張力與板溫 (RMK00278) | 訂單:2512DFD063/003 CG1 <生產備註> 事項如下 . 平板類,鍍鋅生產時SKIN PASS & T/L 請依據鍍鋅標準規定生產 (RMK00100) . 鍍鋅表面不可有鋅痕、壓痕、凹陷、及刮傷 、應變痕等。 (RMK00100) . 出口鋼捲盤捲後目視不允許有鼓起. (RMK00100) | 訂單:2512DFD063/003 CG2 <生產備註> 事項如下 . 平板類,鍍鋅生產時SKIN PASS & T/L 請依據鍍鋅標準規定生產 (RMK00100) . 鍍鋅表面不可有鋅痕、壓痕、凹陷、及刮傷 、應變痕等。 (RMK00100) . 出口鋼捲盤捲後目視不允許有鼓起. (RMK00100) | 訂單:2512DFD063/003 CC1 <生產備註> 事項如下 . 1.本單若塗裝背面漆一律改為REVERSE COATING 例外訂單如下敘述 (RMK00163) . 2.例外訂單為R字頭超低光澤與PVDF (＞25μ)，背面漆可改 NATURE COATING，但搭配底漆避免遮蓋性不佳 (RMK00163) . ★品檢注意！JIS&CNS 訂單必須每滿50噸一定要再做一次TEST (RMK00259) . 1.有客戶要下CNS第3類,以下備註麻煩CCP與TSD遵循,謝謝! (RMK00394) . 1.1.面漆塗佈量務必>=90%（如果背面用面漆也一樣） (RMK00394) . 1.2.務必留30cm*全寬試片1片,供實驗室委託確認SST與QUV性能。並於試片上註明"SST 2000HRS、QUV 1500HRS" (RMK00394) . 【PMT】本單面漆為"PVDF"，經會議決議需量測板溫並記錄之。每一張排程需量測一次否則追究責任 (RMK00503) | 訂單:2512DFD063/003 CC2 <生產備註> 事項如下 . 1.本單若塗裝背面漆一律改為REVERSE COATING 例外訂單如下敘述 (RMK00163) . 2.例外訂單為R字頭超低光澤與PVDF (＞25μ)，背面漆可改 NATURE COATING，但搭配底漆避免遮蓋性不佳 (RMK00163) . ★品檢注意！JIS&CNS 訂單必須每滿50噸一定要再做一次TEST (RMK00259) . 1.有客戶要下CNS第3類,以下備註麻煩CCP與TSD遵循,謝謝! (RMK00394) . 1.1.面漆塗佈量務必>=90%（如果背面用面漆也一樣） (RMK00394) . 1.2.務必留30cm*全寬試片1片,供實驗室委託確認SST與QUV性能。並於試片上註明"SST 2000HRS、QUV 1500HRS" (RMK00394) . 【PMT】本單面漆為"PVDF"，經會議決議需量測板溫並記錄之。每一張排程需量測一次否則追究責任 (RMK00503) | 訂單:2512DFD063/003 RCL 無 <生產備註> 事項 | 訂單:2512DFD063/003 CCPK 無 <生產備註> 事項 | 訂單:2512DFD063/003 CGQC 無 <品檢備註> 事項 | 訂單:2512DFD063/003 CCQC <品檢備註> 事項如下 . 1.本單若塗裝背面漆一律改為REVERSE COATING 例外訂單如下敘述 (RMK00163) . 2.例外訂單為R字頭超低光澤與PVDF (＞25μ)，背面漆可改 NATURE COATING，但搭配底漆避免遮蓋性不佳 (RMK00163) . ★品檢注意！JIS&CNS 訂單必須每滿50噸一定要再做一次TEST (RMK00259) . 1.有客戶要下CNS第3類,以下備註麻煩CCP與TSD遵循,謝謝! (RMK00394) . 1.1.面漆塗佈量務必>=90%（如果背面用面漆也一樣） (RMK00394) . 1.2.務必留30cm*全寬試片1片,供實驗室委託確認SST與QUV性能。並於試片上註明"SST 2000HRS、QUV 1500HRS" (RMK00394) . 【PMT】本單面漆為"PVDF"，經會議決議需量測板溫並記錄之。每一張排程需量測一次否則追究責任 (RMK00503) | 訂單:2512DFD063/003 TOL 無 <生產備註> 事項 |  | 訂單 2512DFD063/003 修改記錄如下: 20251230 11:07:29 (24020) 退火碼: >> S1, 用途碼: >> CIA008, 背面標示: >> C059, 訂單背面顏色(五碼): >> XXXXX, 背面漆膜厚: >> NOM, 背面漆塗漆型式幾塗幾烤: >> 2, 鉻酸鹽: >> Z, 訂單厚度: >> 0.52, 訂單重: >> 10, 重量容許率(下限): >> 10, 重量容許率(上限): >> 10, 訂單寬度: >> 1219, 鍍製方式: >> AC, 鋼捲內徑: >> 508, 鋼捲下限重: >> 3.5, 鋼捲上限重: >> 5, 壓花條件碼: >> -, 表面花紋: >> R, 綠色識別碼: >> -, 印刷輥號: >> -, 產品代碼: >> PPGL, 皮膜碼: >> -, 單位別: >> M, 油品種類: >> Z, 塗油量: >> Z, 包裝代碼: >> D2 , 保護膜碼: >> -, 客戶試片取樣數量: >> 0, 客戶試片取樣型式: >> -, 調質碼: >> S, 套筒碼: >> R , 規格: >> CGLC400-30, 製造標準: >> CNS, 表面處理劑種類: >> Z, 表面處理劑塗佈量: >> Z, 伸長率測試: >> N, 硬度測試碼: >> N, 抗拉強度測試: >> N, 降伏強度測試: >> N, 厚度變異: >> 0, 訂單正面顏色(五碼): >> XXXXX, 正面漆膜厚: >> NOM, 正面漆塗漆型式幾塗幾烤: >> 2, 修邊碼: >> Y, 重量碼: >> AW, 鋼捲捲向: >> I, 鍍層碼: >> AZ170, 20260304 13:34:50 (21003) 訂單背面顏色(五碼): XXXXX >> BW73Y, 背面漆膜厚: NOM >> 12.5, 訂單正面顏色(五碼): XXXXX >> FL720, 正面漆膜厚: NOM >> 30, | H:厚度偏薄
PPGL | 2512DFD066/001 | 1. 請確認超薄屋頂背板、屋頂背板 正面噴印代碼為CT01 (OFP00230)-{.不符.} |  | 1. 請確認超薄屋頂背板、屋頂背板 正面噴印代碼為CT01 (OFP00230)-{.不符.} 2. 用途別對應選配碼不符 (用途碼:COR004, 選配碼:- 不符)(OFP00030)-{.不符.} | 訂單:2512DFD066/001 CPL <生產備註> 事項如下 . 除HGI/ HGL 訂單邊緣不噴油. 其餘皆側緣噴油 (RMK00285) | 訂單:2512DFD066/001 CR1 無 <生產備註> 事項 | 訂單:2512DFD066/001 CR2 無 <生產備註> 事項 | 訂單:2512DFD066/001 CG1 無 <生產備註> 事項 | 訂單:2512DFD066/001 CG2 無 <生產備註> 事項 | 訂單:2512DFD066/001 CC1 <生產備註> 事項如下 . 1.本單若塗裝背面漆一律改為REVERSE COATING 例外訂單如下敘述 (RMK00163) . 2.例外訂單為R字頭超低光澤與PVDF (＞25μ)，背面漆可改 NATURE COATING，但搭配底漆避免遮蓋性不佳 (RMK00163) . ** 正面噴字需管制在距板邊30mm內, 頭板、降速看板及尾板需量測噴字距板邊距離, NG時請暫留。 (RMK00358) . 【品檢】屋頂背板鋼捲缺陷之處理原則如下: (RMK00358) . 【品檢】1.鋼捲中間部份嚴重明顯缺陷(如塗佈不均,浮色,烘烤過度等目視明顯缺陷)一律不允許折讓處理,請先暫留鋼捲,並詳實記錄缺陷. (RMK00358) . 【品檢】2.外圈缺陷一律切除. (RMK00358) . 【品檢】3.內圈缺陷低於10米折讓處理,超過10米送RCL缺陷切除 (RMK00358) . 請參考歷史塗裝條件對應色差值，調整1W0862單一MASS(不含底漆)以不低於標準 85%為底線，以達到△ L 管制±0.5 以內的目標 (RMK00399) . 【抽氣量】白色系在CC1生產時,FINISH抽氣量請設定250,如生產中發生色差b值異常升高,請股長再加大抽氣量因應 (RMK00560) | 訂單:2512DFD066/001 CC2 <生產備註> 事項如下 . 1.本單若塗裝背面漆一律改為REVERSE COATING 例外訂單如下敘述 (RMK00163) . 2.例外訂單為R字頭超低光澤與PVDF (＞25μ)，背面漆可改 NATURE COATING，但搭配底漆避免遮蓋性不佳 (RMK00163) . ** 正面噴字需管制在距板邊30mm內, 頭板、降速看板及尾板需量測噴字距板邊距離, NG時請暫留。 (RMK00358) . 【品檢】屋頂背板鋼捲缺陷之處理原則如下: (RMK00358) . 【品檢】1.鋼捲中間部份嚴重明顯缺陷(如塗佈不均,浮色,烘烤過度等目視明顯缺陷)一律不允許折讓處理,請先暫留鋼捲,並詳實記錄缺陷. (RMK00358) . 【品檢】2.外圈缺陷一律切除. (RMK00358) . 【品檢】3.內圈缺陷低於10米折讓處理,超過10米送RCL缺陷切除 (RMK00358) . 請參考歷史塗裝條件對應色差值，調整1W0862單一MASS(不含底漆)以不低於標準 85%為底線，以達到△ L 管制±0.5 以內的目標 (RMK00399) . 【抽氣量】白色系在CC1生產時,FINISH抽氣量請設定250,如生產中發生色差b值異常升高,請股長再加大抽氣量因應 (RMK00560) | 訂單:2512DFD066/001 RCL 無 <生產備註> 事項 | 訂單:2512DFD066/001 CCPK 無 <生產備註> 事項 | 訂單:2512DFD066/001 CGQC 無 <品檢備註> 事項 | 訂單:2512DFD066/001 CCQC <品檢備註> 事項如下 . 1.本單若塗裝背面漆一律改為REVERSE COATING 例外訂單如下敘述 (RMK00163) . 2.例外訂單為R字頭超低光澤與PVDF (＞25μ)，背面漆可改 NATURE COATING，但搭配底漆避免遮蓋性不佳 (RMK00163) . ** 正面噴字需管制在距板邊30mm內, 頭板、降速看板及尾板需量測噴字距板邊距離, NG時請暫留。 (RMK00358) . 【品檢】屋頂背板鋼捲缺陷之處理原則如下: (RMK00358) . 【品檢】1.鋼捲中間部份嚴重明顯缺陷(如塗佈不均,浮色,烘烤過度等目視明顯缺陷)一律不允許折讓處理,請先暫留鋼捲,並詳實記錄缺陷. (RMK00358) . 【品檢】2.外圈缺陷一律切除. (RMK00358) . 【品檢】3.內圈缺陷低於10米折讓處理,超過10米送RCL缺陷切除 (RMK00358) . 請參考歷史塗裝條件對應色差值，調整1W0862單一MASS(不含底漆)以不低於標準 85%為底線，以達到△ L 管制±0.5 以內的目標 (RMK00399) | 訂單:2512DFD066/001 TOL 無 <生產備註> 事項 |  | 訂單 2512DFD066/001 修改記錄如下: 20251219 14:23:36 (22030) 退火碼: >> S1, 用途碼: >> COR004, 背面標示: >> C008, 訂單背面顏色(五碼): >> BW736, 背面漆膜厚: >> NOM, 背面漆塗漆型式幾塗幾烤: >> 1, 鉻酸鹽: >> Z, 訂單厚度: >> 0.376, 訂單重: >> 100, 重量容許率(下限): >> 10, 重量容許率(上限): >> 10, 訂單寬度: >> 914, 鍍製方式: >> AC, 鋼捲內徑: >> 508, 鋼捲下限重: >> 3, 鋼捲上限重: >> 5, 壓花條件碼: >> -, 表面花紋: >> R, 綠色識別碼: >> -, 印刷輥號: >> -, 產品代碼: >> PPGL, 皮膜碼: >> -, 單位別: >> M, 油品種類: >> Z, 塗油量: >> Z, 包裝代碼: >> D4 , 保護膜碼: >> -, 客戶試片取樣型式: >> -, 調質碼: >> S, 套筒碼: >> N , 規格: >> CGLC-10, 製造標準: >> SYSCO, 表面處理劑種類: >> Z, 表面處理劑塗佈量: >> Z, 伸長率測試: >> N, 硬度測試碼: >> N, 抗拉強度測試: >> N, 降伏強度測試: >> N, 厚度變異: >> 0, 訂單正面顏色(五碼): >> 1W086, 正面漆膜厚: >> NOM, 正面漆塗漆型式幾塗幾烤: >> 2, 修邊碼: >> Y, 重量碼: >> AW, 鋼捲捲向: >> I, 鍍層碼: >> AZ100, | *:
PPGL | 2512DFD069/001 |  | 1. 部分大陸料含B元素超過CNS規範管制，故請原料CNS規範之訂單不要配大陸料 (OFP00684)-{.不符.} | 1. 部分大陸料含B元素超過CNS規範管制，故請原料CNS規範之訂單不要配大陸料 (OFP00684)-{.不符.} | 訂單:2512DFD069/001 CPL <生產備註> 事項如下 . 除HGI/ HGL 訂單邊緣不噴油. 其餘皆側緣噴油 (RMK00285) . CNS AZ70 鍍層相當於 SYSCO AZ070 鍍層 (RMK00295) | 訂單:2512DFD069/001 CR1 <生產備註> 事項如下 . 【厚度管制】鍍鋅不得低於 0.367 mm，烤漆不得低於 0.4 mm。若低於上述值 鍍鋅生產完暫留等 TDCG調查 (RMK-E_CHIN) . CNS AZ70 鍍層相當於 SYSCO AZ070 鍍層 (RMK00295) | 訂單:2512DFD069/001 CR2 <生產備註> 事項如下 . 【厚度管制】鍍鋅不得低於 0.367 mm，烤漆不得低於 0.4 mm。若低於上述值 鍍鋅生產完暫留等 TDCG調查 (RMK-E_CHIN) . CNS AZ70 鍍層相當於 SYSCO AZ070 鍍層 (RMK00295) | 訂單:2512DFD069/001 CG1 <生產備註> 事項如下 . 【厚度管制】鍍鋅不得低於 0.367 mm，烤漆不得低於 0.4 mm。若低於上述值 鍍鋅生產完暫留等 TDCG調查 (RMK-E_CHIN) . 【相關品質性能管制】同烤漆"冷凍櫃"管制標準 (RMK-E_CHIN) | 訂單:2512DFD069/001 CG2 <生產備註> 事項如下 . 【厚度管制】鍍鋅不得低於 0.367 mm，烤漆不得低於 0.4 mm。若低於上述值 鍍鋅生產完暫留等 TDCG調查 (RMK-E_CHIN) . 【相關品質性能管制】同烤漆"冷凍櫃"管制標準 (RMK-E_CHIN) | 訂單:2512DFD069/001 CC1 <生產備註> 事項如下 . 【分切】翰宇曰：煩請幫忙分切為： 8噸 + 8噸 + 一顆小鋼捲(低於訂單分切限重也一級品接受) (RMK-E_CHIN) . 【厚度管制】鍍鋅不得低於 0.367 mm，烤漆不得低於 0.4 mm。若低於上述值 鍍鋅生產完暫留等 TDCG調查 (RMK-E_CHIN) . 【相關品質性能管制】同烤漆"冷凍櫃"管制標準 (RMK-E_CHIN) . 1.本單若塗裝背面漆一律改為REVERSE COATING 例外訂單如下敘述 (RMK00163) . 2.例外訂單為R字頭超低光澤與PVDF (＞25μ)，背面漆可改 NATURE COATING，但搭配底漆避免遮蓋性不佳 (RMK00163) . ★品檢注意！JIS&CNS 訂單必須每滿50噸一定要再做一次TEST (RMK00259) . 【抽氣量】白色系在CC1生產時,FINISH抽氣量請設定250,如生產中發生色差b值異常升高,請股長再加大抽氣量因應 (RMK00560) . 【背面塗裝】黑貓反應板子漆膜不夠平整拖起來澀澀的！因此 BK改以 REVERSE塗裝 (RMK00735) | 訂單:2512DFD069/001 CC2 <生產備註> 事項如下 . 【分切】翰宇曰：煩請幫忙分切為： 8噸 + 8噸 + 一顆小鋼捲(低於訂單分切限重也一級品接受) (RMK-E_CHIN) . 【厚度管制】鍍鋅不得低於 0.367 mm，烤漆不得低於 0.4 mm。若低於上述值 鍍鋅生產完暫留等 TDCG調查 (RMK-E_CHIN) . 【相關品質性能管制】同烤漆"冷凍櫃"管制標準 (RMK-E_CHIN) . 1.本單若塗裝背面漆一律改為REVERSE COATING 例外訂單如下敘述 (RMK00163) . 2.例外訂單為R字頭超低光澤與PVDF (＞25μ)，背面漆可改 NATURE COATING，但搭配底漆避免遮蓋性不佳 (RMK00163) . ★品檢注意！JIS&CNS 訂單必須每滿50噸一定要再做一次TEST (RMK00259) . 【抽氣量】白色系在CC1生產時,FINISH抽氣量請設定250,如生產中發生色差b值異常升高,請股長再加大抽氣量因應 (RMK00560) . 【背面塗裝】黑貓反應板子漆膜不夠平整拖起來澀澀的！因此 BK改以 REVERSE塗裝 (RMK00735) | 訂單:2512DFD069/001 RCL 無 <生產備註> 事項 | 訂單:2512DFD069/001 CCPK 無 <生產備註> 事項 | 訂單:2512DFD069/001 CGQC <品檢備註> 事項如下 . 【相關品質性能管制】同烤漆"冷凍櫃"管制標準 (RMK-E_CHIN) | 訂單:2512DFD069/001 CCQC <品檢備註> 事項如下 . 【分切】翰宇曰：煩請幫忙分切為： 8噸 + 8噸 + 一顆小鋼捲(低於訂單分切限重也一級品接受) (RMK-E_CHIN) . 【相關品質性能管制】同烤漆"冷凍櫃"管制標準 (RMK-E_CHIN) . 1.本單若塗裝背面漆一律改為REVERSE COATING 例外訂單如下敘述 (RMK00163) . 2.例外訂單為R字頭超低光澤與PVDF (＞25μ)，背面漆可改 NATURE COATING，但搭配底漆避免遮蓋性不佳 (RMK00163) . ★品檢注意！JIS&CNS 訂單必須每滿50噸一定要再做一次TEST (RMK00259) | 訂單:2512DFD069/001 TOL 無 <生產備註> 事項 | 【相關品質性能管制】同烤漆"冷凍櫃"管制標準^^/CG1/CG2/CC1/CC2/CGQC/CCQC/^^ <<.E_CHIN 2025/12/24 13:43.>> 【厚度管制】鍍鋅不得低於 0.367 mm，烤漆不得低於 0.4 mm。若低於上述值 鍍鋅生產完暫留等 TDCG調查^^/CR1/CR2/CG1/CG2/CC1/CC2/^^ <<.E_CHIN 2025/12/24 13:43.>> 【分切】翰宇曰：煩請幫忙分切為： 8噸 + 8噸 + 一顆小鋼捲(低於訂單分切限重也一級品接受)^^/CC1/CC2/CCQC/^^ <<.E_CHIN 2025/12/24 13:43.>> | 訂單 2512DFD069/001 修改記錄如下: 20251223 15:32:05 (93025) 退火碼: >> S1, 用途碼: >> CIA029, 背面標示: >> C008, 訂單背面顏色(五碼): >> BW686, 背面漆膜厚: >> NOM, 背面漆塗漆型式幾塗幾烤: >> 1, 鉻酸鹽: >> Z, 訂單厚度: >> 0.376, 訂單重: >> 30, 重量容許率(下限): >> 10, 重量容許率(上限): >> 10, 訂單寬度: >> 1219, 鍍製方式: >> BC, 鋼捲內徑: >> 508, 鋼捲下限重: >> 5, 鋼捲上限重: >> 8, 壓花條件碼: >> -, 表面花紋: >> R, 綠色識別碼: >> -, 印刷輥號: >> -, 產品代碼: >> PPGL, 皮膜碼: >> -, 單位別: >> M, 油品種類: >> Z, 塗油量: >> Z, 包裝代碼: >> D2 , 保護膜碼: >> -, 客戶試片取樣型式: >> -, 調質碼: >> S, 套筒碼: >> E , 規格: >> CGLCC-10, 製造標準: >> CNS, 表面處理劑種類: >> Z, 表面處理劑塗佈量: >> Z, 伸長率測試: >> N, 硬度測試碼: >> N, 抗拉強度測試: >> N, 降伏強度測試: >> N, 訂單正面顏色(五碼): >> 5W190, 正面漆膜厚: >> NOM, 正面漆塗漆型式幾塗幾烤: >> 2, 修邊碼: >> Y, 重量碼: >> AW, 鋼捲捲向: >> O, 鍍層碼: >> AZ70, | *:
PPGI | 2512DFD074/001 | 1. ●依旭台背面（正面漆塗料）發泡黏著性不佳（CC250503），要確認背面是否要發泡● (OFP00739)-{.不符.} | 1. 烤漆產品"門板"類...指定使用CSC（含 CH）或DS用料，切勿用其它料源 (OFP00129)-{.不符.} 2. 部分大陸料含B元素超過CNS規範管制，故請原料CNS規範之訂單不要配大陸料 (OFP00684)-{.不符.} | 1. CQ CR厚度超過0.7MM後要注意CR1與CR2修邊寬度要確認 (OFP00157)-{.不符.} 2. 備註：XXXXX 標準MASS=XXX 為生產與品管依據。排程MASS為請購用不用理會 (OFP00293)-{.不符.} 3. 高光新增備註（適用非直立式包裝）：請出口每顆鋼捲貼紅色 " 禁止疊放 " 貼紙，如果有套桶S最多2層 (OFP00366)-{.不符.} 4. 【提醒 審單人員】CR≧0.6 要於烤漆備註調降 PMT等相關。★KP抗塵PVDF不受此限 (OFP00509)-{.不符.} 5. 部分大陸料含B元素超過CNS規範管制，故請原料CNS規範之訂單不要配大陸料 (OFP00684)-{.不符.} 6. ●依旭台背面（正面漆塗料）發泡黏著性不佳（CC250503），要確認背面是否要發泡● (OFP00739)-{.不符.} | 訂單:2512DFD074/001 CPL <生產備註> 事項如下 . 本單為烤漆背面大於等於25μ塗裝，軋延後不允許毛邊，請CPL注意修邊狀況 (RMK00124) . 【邊緣品質】此為烤漆背面25μ訂單，請加強檢視鋼捲：邊緣殘剪、側緣鋅渣或毛邊，因為會導致烤漆背面漆轉印正面 (RMK00126) . 指定使用CSC或中龍或者日本用料，切勿用其它料源。會訴賠... (RMK00241) . 除HGI/ HGL 訂單邊緣不噴油. 其餘皆側緣噴油 (RMK00285) | 訂單:2512DFD074/001 CR1 <生產備註> 事項如下 . 【邊緣品質】此為烤漆背面25μ訂單，請加強檢視鋼捲：邊緣殘剪、側緣鋅渣或毛邊，因為會導致烤漆背面漆轉印正面 (RMK00126) . 指定使用CSC或中龍或者日本用料，切勿用其它料源。會訴賠... (RMK00241) . 每組工輥生產之第一顆鋼捲, 檢查振動輥痕或砂輪痕 (RMK00307) | 訂單:2512DFD074/001 CR2 <生產備註> 事項如下 . 【邊緣品質】此為烤漆背面25μ訂單，請加強檢視鋼捲：邊緣殘剪、側緣鋅渣或毛邊，因為會導致烤漆背面漆轉印正面 (RMK00126) . 指定使用CSC或中龍或者日本用料，切勿用其它料源。會訴賠... (RMK00241) . 每組工輥生產之第一顆鋼捲, 檢查振動輥痕或砂輪痕 (RMK00307) | 訂單:2512DFD074/001 CG1 <生產備註> 事項如下 . 注意平坦度及表面狀況（如無鋅痕、刮痕、凹陷 等） (RMK00085) . 請量測平坦度及弓形度，並記錄. (RMK00085) . 【邊緣品質】此為烤漆背面25μ訂單，請加強檢視鋼捲：邊緣殘剪、側緣鋅渣或毛邊，因為會導致烤漆背面漆轉印正面 (RMK00126) . ★ SKP+T/L 的 EL％總和 CQ ＞0.8％,材質SAE1012＞0.6 ％ --->一定要達到不然會訴賠★ (RMK00241) . 指定使用CSC或中龍或者日本用料，切勿用其它料源。會訴賠... (RMK00241) . 因為SKP+T/L 的 EL％總和 CQ ＞0.8％,材質SAE1012＞0.6 ％以上時，烤漆品檢測試Fluting 會NG降級 (RMK00241) . 若SKP+T/L 的 EL％總和 CQ ＞0.8％,材質SAE1012＞0.6 ％ 未能符合，反應給下製程與TED工程師 (RMK00241) . 本單於烤漆正背面都塗裝正面漆，因此鍍鋅請管制背面表面品質比照正面 (RMK00363) | 訂單:2512DFD074/001 CG2 <生產備註> 事項如下 . 注意平坦度及表面狀況（如無鋅痕、刮痕、凹陷 等） (RMK00085) . 請量測平坦度及弓形度，並記錄. (RMK00085) . 【邊緣品質】此為烤漆背面25μ訂單，請加強檢視鋼捲：邊緣殘剪、側緣鋅渣或毛邊，因為會導致烤漆背面漆轉印正面 (RMK00126) . ★ SKP+T/L 的 EL％總和 CQ ＞0.8％,材質SAE1012＞0.6 ％ --->一定要達到不然會訴賠★ (RMK00241) . 指定使用CSC或中龍或者日本用料，切勿用其它料源。會訴賠... (RMK00241) . 因為SKP+T/L 的 EL％總和 CQ ＞0.8％,材質SAE1012＞0.6 ％以上時，烤漆品檢測試Fluting 會NG降級 (RMK00241) . 若SKP+T/L 的 EL％總和 CQ ＞0.8％,材質SAE1012＞0.6 ％ 未能符合，反應給下製程與TED工程師 (RMK00241) . 本單於烤漆正背面都塗裝正面漆，因此鍍鋅請管制背面表面品質比照正面 (RMK00363) | 訂單:2512DFD074/001 CC1 <生產備註> 事項如下 . 【PMT】1.1.因為CR厚 0.992 mm，TOP 標準PMT以235℃去計算 (RMK-E_CHIN) . 【目標分切限重】00曰：目標限重8~10.5 (RMK-E_CHIN) . 冷軋厚度 > 0.8mm 內圈須插入二張瓦楞紙,防止端板印痕.客戶為益大時不可加瓦楞紙 (RMK00059) . 注意用途為傳統捲門. (RMK00085) . 需測試 ''往返摩擦試驗'' (RMK00085) . 此色為高光澤主操請注意捲起張力的提高查表 (RMK00122) . 【邊緣品質】此為烤漆背面25μ訂單，請加強檢視鋼捲：邊緣殘剪、側緣鋅渣或毛邊，因為會導致烤漆背面漆轉印正面 (RMK00126) . 1.本單若塗裝背面漆一律改為REVERSE COATING 例外訂單如下敘述 (RMK00163) . 2.例外訂單為R字頭超低光澤與PVDF (＞25μ)，背面漆可改 NATURE COATING，但搭配底漆避免遮蓋性不佳 (RMK00163) . 一般CQ T/L EL％目標0.1％，視板面或狀況可做調整--->不然下製程會發生FLUTING會訴賠 (RMK00241) . ★本產品因訴賠過，一定得做 Fluting TEST，線上EL％有調整時需再確認★ (RMK00241) . ★品檢注意！JIS&CNS 訂單必須每滿50噸一定要再做一次TEST (RMK00259) . 【PMT】1.2.CC2計算完後面漆每個ZONE 爐溫各降8℃為最終爐溫 (RMK00568) . 【PMT】1.3.CC2因爐溫各降8℃為最終爐溫，請股長於TEST時 確實量測板溫 (RMK00568) . 【PMT】1.4.若發現PMT不足，請上調ZONE溫度並回饋工程師 (RMK00568) . 【PMT】1.5.品檢注意！因標準PMT有下修請注意MEK測試 (RMK00568) . 【PMT】1.6.厚板少生產，請領班量測板溫並記錄之 (RMK00568) . 【疊放】出口每顆鋼捲貼紅色 " 禁止疊放 " 貼紙，如果有套桶S最多2層 (RMK00732) | 訂單:2512DFD074/001 CC2 <生產備註> 事項如下 . 【PMT】1.1.因為CR厚 0.992 mm，TOP 標準PMT以235℃去計算 (RMK-E_CHIN) . 【目標分切限重】00曰：目標限重8~10.5 (RMK-E_CHIN) . 冷軋厚度 > 0.8mm 內圈須插入二張瓦楞紙,防止端板印痕.客戶為益大時不可加瓦楞紙 (RMK00059) . 注意用途為傳統捲門. (RMK00085) . 需測試 ''往返摩擦試驗'' (RMK00085) . 此色為高光澤主操請注意捲起張力的提高查表 (RMK00122) . 【邊緣品質】此為烤漆背面25μ訂單，請加強檢視鋼捲：邊緣殘剪、側緣鋅渣或毛邊，因為會導致烤漆背面漆轉印正面 (RMK00126) . 1.本單若塗裝背面漆一律改為REVERSE COATING 例外訂單如下敘述 (RMK00163) . 2.例外訂單為R字頭超低光澤與PVDF (＞25μ)，背面漆可改 NATURE COATING，但搭配底漆避免遮蓋性不佳 (RMK00163) . 20120627晨會決議 CC2生產 PPGI 時請使用表調 (RMK00191) . 一般CQ T/L EL％目標0.1％，視板面或狀況可做調整--->不然下製程會發生FLUTING會訴賠 (RMK00241) . ★本產品因訴賠過，一定得做 Fluting TEST，線上EL％有調整時需再確認★ (RMK00241) . ★品檢注意！JIS&CNS 訂單必須每滿50噸一定要再做一次TEST (RMK00259) . 【PMT】1.2.CC2計算完後面漆每個ZONE 爐溫各降8℃為最終爐溫 (RMK00568) . 【PMT】1.3.CC2因爐溫各降8℃為最終爐溫，請股長於TEST時 確實量測板溫 (RMK00568) . 【PMT】1.4.若發現PMT不足，請上調ZONE溫度並回饋工程師 (RMK00568) . 【PMT】1.5.品檢注意！因標準PMT有下修請注意MEK測試 (RMK00568) . 【PMT】1.6.厚板少生產，請領班量測板溫並記錄之 (RMK00568) . 【疊放】出口每顆鋼捲貼紅色 " 禁止疊放 " 貼紙，如果有套桶S最多2層 (RMK00732) | 訂單:2512DFD074/001 RCL <生產備註> 事項如下 . 冷軋厚度 > 0.8mm 內圈須插入二張瓦楞紙,防止端板印痕.客戶為益大時不可加瓦楞紙 (RMK00059) | 訂單:2512DFD074/001 CCPK 無 <生產備註> 事項 | 訂單:2512DFD074/001 CGQC <品檢備註> 事項如下 . 【邊緣品質】此為烤漆背面25μ訂單，請加強檢視鋼捲：邊緣殘剪、側緣鋅渣或毛邊，因為會導致烤漆背面漆轉印正面 (RMK00126) . 本單於烤漆正背面都塗裝正面漆，因此鍍鋅請管制背面表面品質比照正面 (RMK00363) | 訂單:2512DFD074/001 CCQC <品檢備註> 事項如下 . 【PMT】1.1.因為CR厚 0.992 mm，TOP 標準PMT以235℃去計算 (RMK-E_CHIN) . 冷軋厚度 > 0.8mm 內圈須插入二張瓦楞紙,防止端板印痕.客戶為益大時不可加瓦楞紙 (RMK00059) . 【邊緣品質】此為烤漆背面25μ訂單，請加強檢視鋼捲：邊緣殘剪、側緣鋅渣或毛邊，因為會導致烤漆背面漆轉印正面 (RMK00126) . 1.本單若塗裝背面漆一律改為REVERSE COATING 例外訂單如下敘述 (RMK00163) . 2.例外訂單為R字頭超低光澤與PVDF (＞25μ)，背面漆可改 NATURE COATING，但搭配底漆避免遮蓋性不佳 (RMK00163) . ★本產品因訴賠過，一定得做 Fluting TEST，線上EL％有調整時需再確認★ (RMK00241) . ★品檢注意！JIS&CNS 訂單必須每滿50噸一定要再做一次TEST (RMK00259) . 【PMT】1.2.CC2計算完後面漆每個ZONE 爐溫各降8℃為最終爐溫 (RMK00568) . 【PMT】1.3.CC2因爐溫各降8℃為最終爐溫，請股長於TEST時 確實量測板溫 (RMK00568) . 【PMT】1.4.若發現PMT不足，請上調ZONE溫度並回饋工程師 (RMK00568) . 【PMT】1.5.品檢注意！因標準PMT有下修請注意MEK測試 (RMK00568) . 【PMT】1.6.厚板少生產，請領班量測板溫並記錄之 (RMK00568) | 訂單:2512DFD074/001 TOL 無 <生產備註> 事項 | 【目標分切限重】00曰：目標限重8~10.5^^/CC1/CC2/ <<.E_CHIN 2026/01/06 16:07.>> 【PMT】1.1.因為CR厚 0.992 mm，TOP 標準PMT以235℃去計算^^/CC1/CC2/CCQC/^^/CC1/CC2/ <<.E_CHIN 2026/01/06 16:08.>> | 訂單 2512DFD074/001 修改記錄如下: 20251226 11:36:24 (24025) 退火碼: >> S1, 用途碼: >> COA006, 背面標示: >> S000, 訂單背面顏色(五碼): >> 2Y165, 背面漆膜厚: >> 25, 背面漆塗漆型式幾塗幾烤: >> 2, 鉻酸鹽: >> Z, 訂單厚度: >> 1, 訂單重: >> 100, 重量容許率(下限): >> 10, 重量容許率(上限): >> 10, 訂單寬度: >> 1220, 鍍製方式: >> AC, 鋼捲內徑: >> 610, 鋼捲下限重: >> 8, 鋼捲上限重: >> 10.5, 壓花條件碼: >> -, 表面花紋: >> Z, 綠色識別碼: >> -, 印刷輥號: >> -, 產品代碼: >> PPGI, 皮膜碼: >> -, 單位別: >> M, 油品種類: >> Z, 塗油量: >> Z, 包裝代碼: >> D2 , 保護膜碼: >> -, 客戶試片取樣型式: >> -, 調質碼: >> S, 套筒碼: >> P , 規格: >> CGCC-10, 製造標準: >> CNS, 表面處理劑種類: >> Z, 表面處理劑塗佈量: >> Z, 伸長率測試: >> N, 硬度測試碼: >> N, 抗拉強度測試: >> N, 降伏強度測試: >> N, 厚度變異: >> 0, 訂單正面顏色(五碼): >> 6C345, 正面漆膜厚: >> 25, 正面漆塗漆型式幾塗幾烤: >> 2, 修邊碼: >> Y, 重量碼: >> AW, 鋼捲捲向: >> I, 鍍層碼: >> Z12, 20251226 11:37:00 (24025) 鋼捲上限重: 10.5 >> 11, 20251226 11:37:20 (24025) 鋼捲上限重: 11 >> 10.5, 20260102 15:03:24 (24025) 訂單重: 100 >> 60, 20260102 15:04:07 (24025) 鋼捲上限重: 11 >> 12, | *:
PPGL | 2512DFD075/001 |  |  | 1. CQ CR厚度超過0.7MM後要注意CR1與CR2修邊寬度要確認 (OFP00157)-{.不符.} 2. 【提醒 審單人員】CR≧0.6 要於烤漆備註調降 PMT等相關。★KP抗塵PVDF不受此限 (OFP00509)-{.不符.} | 訂單:2512DFD075/001 CPL <生產備註> 事項如下 . 除HGI/ HGL 訂單邊緣不噴油. 其餘皆側緣噴油 (RMK00285) | 訂單:2512DFD075/001 CR1 無 <生產備註> 事項 | 訂單:2512DFD075/001 CR2 無 <生產備註> 事項 | 訂單:2512DFD075/001 CG1 <生產備註> 事項如下 . 平板類,鍍鋅生產時SKIN PASS & T/L 請依據鍍鋅標準規定生產 (RMK00627) . 注意表面狀況(如無鋅痕,刮痕,凹陷.鼓起等) 鍍層控制(標準值 至 +20)之間 (RMK00627) . 每顆母鋼捲需切2M板量測急峻度,並記錄於外觀檢查記錄表內 (RMK00627) . 注意平坦度及表面狀況,請量測平坦度及弓形度並記錄之. (RMK00627) . 弓形度≦6MM/300MM 波高≦4MM 急峻度≦0.8%. (RMK00627) . 【空調控制箱體】C.其餘比照櫥櫃品質 (RMK00627) . 因成形性需求故鍍層量有上限管制，排程變換前後一顆分切請U3暫留，待產線確認鍍層量後再行處置。 (RMK00627) | 訂單:2512DFD075/001 CG2 <生產備註> 事項如下 . 平板類,鍍鋅生產時SKIN PASS & T/L 請依據鍍鋅標準規定生產 (RMK00627) . 注意表面狀況(如無鋅痕,刮痕,凹陷.鼓起等) 鍍層控制(標準值 至 +20)之間 (RMK00627) . 每顆母鋼捲需切2M板量測急峻度,並記錄於外觀檢查記錄表內 (RMK00627) . 注意平坦度及表面狀況,請量測平坦度及弓形度並記錄之. (RMK00627) . 弓形度≦6MM/300MM 波高≦4MM 急峻度≦0.8%. (RMK00627) . 【空調控制箱體】C.其餘比照櫥櫃品質 (RMK00627) . 因成形性需求故鍍層量有上限管制，排程變換前後一顆分切請U3暫留，待產線確認鍍層量後再行處置。 (RMK00627) | 訂單:2512DFD075/001 CC1 <生產備註> 事項如下 . 【PMT】1.1.因為CR厚 1.01 mm，TOP 標準PMT以231℃去計算 (RMK-E_CHIN) . 【分切】"00"曰：限重2~3，若有分切問題請與業務聯絡 ....訂單防呆無ALARM理應OK (RMK-E_CHIN) . 冷軋厚度 > 0.8mm 內圈須插入二張瓦楞紙,防止端板印痕.客戶為益大時不可加瓦楞紙 (RMK00059) . 1.本單若塗裝背面漆一律改為REVERSE COATING 例外訂單如下敘述 (RMK00163) . 2.例外訂單為R字頭超低光澤與PVDF (＞25μ)，背面漆可改 NATURE COATING，但搭配底漆避免遮蓋性不佳 (RMK00163) . 【PMT】1.2.CC2計算完後面漆每個ZONE 爐溫各降8℃為最終爐溫 (RMK00568) . 【PMT】1.3.CC2因爐溫各降8℃為最終爐溫，請股長於TEST時 確實量測板溫 (RMK00568) . 【PMT】1.4.若發現PMT不足，請上調ZONE溫度並回饋工程師 (RMK00568) . 【PMT】1.5.品檢注意！因標準PMT有下修請注意MEK測試 (RMK00568) . 【PMT】1.6.厚板少生產，請領班量測板溫並記錄之 (RMK00568) . 【空調控制箱體】A.目前客戶為亞喬，其品質遵循以下規定 (RMK00627) . 【空調控制箱體】B.TT≦2TT，板面不能有塗佈不均 (RMK00627) . 【空調控制箱體】C.其餘比照櫥櫃品質 (RMK00627) | 訂單:2512DFD075/001 CC2 <生產備註> 事項如下 . 【PMT】1.1.因為CR厚 1.01 mm，TOP 標準PMT以231℃去計算 (RMK-E_CHIN) . 【分切】"00"曰：限重2~3，若有分切問題請與業務聯絡 ....訂單防呆無ALARM理應OK (RMK-E_CHIN) . 冷軋厚度 > 0.8mm 內圈須插入二張瓦楞紙,防止端板印痕.客戶為益大時不可加瓦楞紙 (RMK00059) . 1.本單若塗裝背面漆一律改為REVERSE COATING 例外訂單如下敘述 (RMK00163) . 2.例外訂單為R字頭超低光澤與PVDF (＞25μ)，背面漆可改 NATURE COATING，但搭配底漆避免遮蓋性不佳 (RMK00163) . 【PMT】1.2.CC2計算完後面漆每個ZONE 爐溫各降8℃為最終爐溫 (RMK00568) . 【PMT】1.3.CC2因爐溫各降8℃為最終爐溫，請股長於TEST時 確實量測板溫 (RMK00568) . 【PMT】1.4.若發現PMT不足，請上調ZONE溫度並回饋工程師 (RMK00568) . 【PMT】1.5.品檢注意！因標準PMT有下修請注意MEK測試 (RMK00568) . 【PMT】1.6.厚板少生產，請領班量測板溫並記錄之 (RMK00568) . 【空調控制箱體】A.目前客戶為亞喬，其品質遵循以下規定 (RMK00627) . 【空調控制箱體】B.TT≦2TT，板面不能有塗佈不均 (RMK00627) . 【空調控制箱體】C.其餘比照櫥櫃品質 (RMK00627) | 訂單:2512DFD075/001 RCL <生產備註> 事項如下 . 冷軋厚度 > 0.8mm 內圈須插入二張瓦楞紙,防止端板印痕.客戶為益大時不可加瓦楞紙 (RMK00059) | 訂單:2512DFD075/001 CCPK 無 <生產備註> 事項 | 訂單:2512DFD075/001 CGQC <品檢備註> 事項如下 . 平板類,鍍鋅生產時SKIN PASS & T/L 請依據鍍鋅標準規定生產 (RMK00627) . 注意表面狀況(如無鋅痕,刮痕,凹陷.鼓起等) 鍍層控制(標準值 至 +20)之間 (RMK00627) . 每顆母鋼捲需切2M板量測急峻度,並記錄於外觀檢查記錄表內 (RMK00627) . 注意平坦度及表面狀況,請量測平坦度及弓形度並記錄之. (RMK00627) . 弓形度≦6MM/300MM 波高≦4MM 急峻度≦0.8%. (RMK00627) . 【空調控制箱體】C.其餘比照櫥櫃品質 (RMK00627) | 訂單:2512DFD075/001 CCQC <品檢備註> 事項如下 . 【PMT】1.1.因為CR厚 1.01 mm，TOP 標準PMT以231℃去計算 (RMK-E_CHIN) . 冷軋厚度 > 0.8mm 內圈須插入二張瓦楞紙,防止端板印痕.客戶為益大時不可加瓦楞紙 (RMK00059) . 1.本單若塗裝背面漆一律改為REVERSE COATING 例外訂單如下敘述 (RMK00163) . 2.例外訂單為R字頭超低光澤與PVDF (＞25μ)，背面漆可改 NATURE COATING，但搭配底漆避免遮蓋性不佳 (RMK00163) . 【PMT】1.2.CC2計算完後面漆每個ZONE 爐溫各降8℃為最終爐溫 (RMK00568) . 【PMT】1.3.CC2因爐溫各降8℃為最終爐溫，請股長於TEST時 確實量測板溫 (RMK00568) . 【PMT】1.4.若發現PMT不足，請上調ZONE溫度並回饋工程師 (RMK00568) . 【PMT】1.5.品檢注意！因標準PMT有下修請注意MEK測試 (RMK00568) . 【PMT】1.6.厚板少生產，請領班量測板溫並記錄之 (RMK00568) . 【空調控制箱體】A.目前客戶為亞喬，其品質遵循以下規定 (RMK00627) . 【空調控制箱體】B.TT≦2TT，板面不能有塗佈不均 (RMK00627) . 【空調控制箱體】C.其餘比照櫥櫃品質 (RMK00627) | 訂單:2512DFD075/001 TOL 無 <生產備註> 事項 | 【分切】"00"曰：限重2~3，若有分切問題請與業務聯絡 ....訂單防呆無ALARM理應OK^^/CC1/CC2/ <<.E_CHIN 2025/12/30 08:26.>> 【PMT】1.1.因為CR厚 1.01 mm，TOP 標準PMT以231℃去計算^^/CC1/CC2/CCQC/^^ <<.E_CHIN 2025/12/30 08:21.>> | 訂單 2512DFD075/001 修改記錄如下: 20251226 11:35:13 (24025) 退火碼: >> S1, 用途碼: >> CIC034, 背面標示: >> C008, 訂單背面顏色(五碼): >> BW736, 背面漆膜厚: >> NOM, 背面漆塗漆型式幾塗幾烤: >> 1, 鉻酸鹽: >> Z, 訂單厚度: >> 1, 訂單重: >> 22, 重量容許率(下限): >> 10, 重量容許率(上限): >> 10, 訂單寬度: >> 1219, 鍍製方式: >> BC, 鋼捲內徑: >> 508, 鋼捲下限重: >> 2, 鋼捲上限重: >> 3, 壓花條件碼: >> -, 表面花紋: >> R, 綠色識別碼: >> -, 印刷輥號: >> -, 產品代碼: >> PPGL, 皮膜碼: >> -, 單位別: >> M, 油品種類: >> Z, 塗油量: >> Z, 包裝代碼: >> D4 , 保護膜碼: >> -, 客戶試片取樣型式: >> -, 調質碼: >> S, 套筒碼: >> R , 規格: >> CGLC-10, 製造標準: >> SYSCO, 表面處理劑種類: >> Z, 表面處理劑塗佈量: >> Z, 伸長率測試: >> N, 硬度測試碼: >> N, 抗拉強度測試: >> N, 降伏強度測試: >> N, 訂單正面顏色(五碼): >> 6C270, 正面漆膜厚: >> 25, 正面漆塗漆型式幾塗幾烤: >> 2, 修邊碼: >> Y, 重量碼: >> AW, 鋼捲捲向: >> I, 鍍層碼: >> AZ100, | *:
PPGL | 2512DFD075/002 |  |  | 1. CQ CR厚度超過0.7MM後要注意CR1與CR2修邊寬度要確認 (OFP00157)-{.不符.} 2. 【提醒 審單人員】CR≧0.6 要於烤漆備註調降 PMT等相關。★KP抗塵PVDF不受此限 (OFP00509)-{.不符.} | 訂單:2512DFD075/002 CPL <生產備註> 事項如下 . 除HGI/ HGL 訂單邊緣不噴油. 其餘皆側緣噴油 (RMK00285) | 訂單:2512DFD075/002 CR1 無 <生產備註> 事項 | 訂單:2512DFD075/002 CR2 無 <生產備註> 事項 | 訂單:2512DFD075/002 CG1 <生產備註> 事項如下 . 平板類,鍍鋅生產時SKIN PASS & T/L 請依據鍍鋅標準規定生產 (RMK00627) . 注意表面狀況(如無鋅痕,刮痕,凹陷.鼓起等) 鍍層控制(標準值 至 +20)之間 (RMK00627) . 每顆母鋼捲需切2M板量測急峻度,並記錄於外觀檢查記錄表內 (RMK00627) . 注意平坦度及表面狀況,請量測平坦度及弓形度並記錄之. (RMK00627) . 弓形度≦6MM/300MM 波高≦4MM 急峻度≦0.8%. (RMK00627) . 【空調控制箱體】C.其餘比照櫥櫃品質 (RMK00627) . 因成形性需求故鍍層量有上限管制，排程變換前後一顆分切請U3暫留，待產線確認鍍層量後再行處置。 (RMK00627) | 訂單:2512DFD075/002 CG2 <生產備註> 事項如下 . 平板類,鍍鋅生產時SKIN PASS & T/L 請依據鍍鋅標準規定生產 (RMK00627) . 注意表面狀況(如無鋅痕,刮痕,凹陷.鼓起等) 鍍層控制(標準值 至 +20)之間 (RMK00627) . 每顆母鋼捲需切2M板量測急峻度,並記錄於外觀檢查記錄表內 (RMK00627) . 注意平坦度及表面狀況,請量測平坦度及弓形度並記錄之. (RMK00627) . 弓形度≦6MM/300MM 波高≦4MM 急峻度≦0.8%. (RMK00627) . 【空調控制箱體】C.其餘比照櫥櫃品質 (RMK00627) . 因成形性需求故鍍層量有上限管制，排程變換前後一顆分切請U3暫留，待產線確認鍍層量後再行處置。 (RMK00627) | 訂單:2512DFD075/002 CC1 <生產備註> 事項如下 . 【PMT】1.1.因為CR厚 1.01 mm，TOP 標準PMT以231℃去計算 (RMK-E_CHIN) . 【分切】"00"曰：限重2~3，若有分切問題請與業務聯絡 ....訂單防呆無ALARM理應OK (RMK-E_CHIN) . 冷軋厚度 > 0.8mm 內圈須插入二張瓦楞紙,防止端板印痕.客戶為益大時不可加瓦楞紙 (RMK00059) . 1.本單若塗裝背面漆一律改為REVERSE COATING 例外訂單如下敘述 (RMK00163) . 2.例外訂單為R字頭超低光澤與PVDF (＞25μ)，背面漆可改 NATURE COATING，但搭配底漆避免遮蓋性不佳 (RMK00163) . 【PMT】1.2.CC2計算完後面漆每個ZONE 爐溫各降8℃為最終爐溫 (RMK00568) . 【PMT】1.3.CC2因爐溫各降8℃為最終爐溫，請股長於TEST時 確實量測板溫 (RMK00568) . 【PMT】1.4.若發現PMT不足，請上調ZONE溫度並回饋工程師 (RMK00568) . 【PMT】1.5.品檢注意！因標準PMT有下修請注意MEK測試 (RMK00568) . 【PMT】1.6.厚板少生產，請領班量測板溫並記錄之 (RMK00568) . 【空調控制箱體】A.目前客戶為亞喬，其品質遵循以下規定 (RMK00627) . 【空調控制箱體】B.TT≦2TT，板面不能有塗佈不均 (RMK00627) . 【空調控制箱體】C.其餘比照櫥櫃品質 (RMK00627) | 訂單:2512DFD075/002 CC2 <生產備註> 事項如下 . 【PMT】1.1.因為CR厚 1.01 mm，TOP 標準PMT以231℃去計算 (RMK-E_CHIN) . 【分切】"00"曰：限重2~3，若有分切問題請與業務聯絡 ....訂單防呆無ALARM理應OK (RMK-E_CHIN) . 冷軋厚度 > 0.8mm 內圈須插入二張瓦楞紙,防止端板印痕.客戶為益大時不可加瓦楞紙 (RMK00059) . 1.本單若塗裝背面漆一律改為REVERSE COATING 例外訂單如下敘述 (RMK00163) . 2.例外訂單為R字頭超低光澤與PVDF (＞25μ)，背面漆可改 NATURE COATING，但搭配底漆避免遮蓋性不佳 (RMK00163) . 【PMT】1.2.CC2計算完後面漆每個ZONE 爐溫各降8℃為最終爐溫 (RMK00568) . 【PMT】1.3.CC2因爐溫各降8℃為最終爐溫，請股長於TEST時 確實量測板溫 (RMK00568) . 【PMT】1.4.若發現PMT不足，請上調ZONE溫度並回饋工程師 (RMK00568) . 【PMT】1.5.品檢注意！因標準PMT有下修請注意MEK測試 (RMK00568) . 【PMT】1.6.厚板少生產，請領班量測板溫並記錄之 (RMK00568) . 【空調控制箱體】A.目前客戶為亞喬，其品質遵循以下規定 (RMK00627) . 【空調控制箱體】B.TT≦2TT，板面不能有塗佈不均 (RMK00627) . 【空調控制箱體】C.其餘比照櫥櫃品質 (RMK00627) | 訂單:2512DFD075/002 RCL <生產備註> 事項如下 . 冷軋厚度 > 0.8mm 內圈須插入二張瓦楞紙,防止端板印痕.客戶為益大時不可加瓦楞紙 (RMK00059) | 訂單:2512DFD075/002 CCPK 無 <生產備註> 事項 | 訂單:2512DFD075/002 CGQC <品檢備註> 事項如下 . 平板類,鍍鋅生產時SKIN PASS & T/L 請依據鍍鋅標準規定生產 (RMK00627) . 注意表面狀況(如無鋅痕,刮痕,凹陷.鼓起等) 鍍層控制(標準值 至 +20)之間 (RMK00627) . 每顆母鋼捲需切2M板量測急峻度,並記錄於外觀檢查記錄表內 (RMK00627) . 注意平坦度及表面狀況,請量測平坦度及弓形度並記錄之. (RMK00627) . 弓形度≦6MM/300MM 波高≦4MM 急峻度≦0.8%. (RMK00627) . 【空調控制箱體】C.其餘比照櫥櫃品質 (RMK00627) | 訂單:2512DFD075/002 CCQC <品檢備註> 事項如下 . 【PMT】1.1.因為CR厚 1.01 mm，TOP 標準PMT以231℃去計算 (RMK-E_CHIN) . 冷軋厚度 > 0.8mm 內圈須插入二張瓦楞紙,防止端板印痕.客戶為益大時不可加瓦楞紙 (RMK00059) . 1.本單若塗裝背面漆一律改為REVERSE COATING 例外訂單如下敘述 (RMK00163) . 2.例外訂單為R字頭超低光澤與PVDF (＞25μ)，背面漆可改 NATURE COATING，但搭配底漆避免遮蓋性不佳 (RMK00163) . 【PMT】1.2.CC2計算完後面漆每個ZONE 爐溫各降8℃為最終爐溫 (RMK00568) . 【PMT】1.3.CC2因爐溫各降8℃為最終爐溫，請股長於TEST時 確實量測板溫 (RMK00568) . 【PMT】1.4.若發現PMT不足，請上調ZONE溫度並回饋工程師 (RMK00568) . 【PMT】1.5.品檢注意！因標準PMT有下修請注意MEK測試 (RMK00568) . 【PMT】1.6.厚板少生產，請領班量測板溫並記錄之 (RMK00568) . 【空調控制箱體】A.目前客戶為亞喬，其品質遵循以下規定 (RMK00627) . 【空調控制箱體】B.TT≦2TT，板面不能有塗佈不均 (RMK00627) . 【空調控制箱體】C.其餘比照櫥櫃品質 (RMK00627) | 訂單:2512DFD075/002 TOL 無 <生產備註> 事項 | 【分切】"00"曰：限重2~3，若有分切問題請與業務聯絡 ....訂單防呆無ALARM理應OK^^/CC1/CC2/^^ <<.E_CHIN 2025/12/30 08:32.>> 【PMT】1.1.因為CR厚 1.01 mm，TOP 標準PMT以231℃去計算^^/CC1/CC2/CCQC/^^ <<.E_CHIN 2025/12/30 08:38.>> | 訂單 2512DFD075/002 修改記錄如下: 20251226 11:35:16 (24025) 退火碼: >> S1, 用途碼: >> CIC034, 背面標示: >> C008, 訂單背面顏色(五碼): >> BW736, 背面漆膜厚: >> NOM, 背面漆塗漆型式幾塗幾烤: >> 1, 鉻酸鹽: >> Z, 訂單厚度: >> 1, 訂單重: >> 18, 重量容許率(下限): >> 10, 重量容許率(上限): >> 10, 訂單寬度: >> 914, 鍍製方式: >> BC, 鋼捲內徑: >> 508, 鋼捲下限重: >> 2, 鋼捲上限重: >> 3, 壓花條件碼: >> -, 表面花紋: >> R, 綠色識別碼: >> -, 印刷輥號: >> -, 產品代碼: >> PPGL, 皮膜碼: >> -, 單位別: >> M, 油品種類: >> Z, 塗油量: >> Z, 包裝代碼: >> D4 , 保護膜碼: >> -, 客戶試片取樣型式: >> -, 調質碼: >> S, 套筒碼: >> R , 規格: >> CGLC-10, 製造標準: >> SYSCO, 表面處理劑種類: >> Z, 表面處理劑塗佈量: >> Z, 伸長率測試: >> N, 硬度測試碼: >> N, 抗拉強度測試: >> N, 降伏強度測試: >> N, 訂單正面顏色(五碼): >> 6C270, 正面漆膜厚: >> 25, 正面漆塗漆型式幾塗幾烤: >> 2, 修邊碼: >> Y, 重量碼: >> AW, 鋼捲捲向: >> I, 鍍層碼: >> AZ100, | *:
PPGL | 2512DFD076/001 |  | 1. 部分大陸料含B元素超過CNS規範管制，故請原料CNS規範之訂單不要配大陸料 (OFP00684)-{.不符.} | 1. 部分大陸料含B元素超過CNS規範管制，故請原料CNS規範之訂單不要配大陸料 (OFP00684)-{.不符.} | 訂單:2512DFD076/001 CPL <生產備註> 事項如下 . 除HGI/ HGL 訂單邊緣不噴油. 其餘皆側緣噴油 (RMK00285) . CNS AZ70 鍍層相當於 SYSCO AZ070 鍍層 (RMK00295) | 訂單:2512DFD076/001 CR1 <生產備註> 事項如下 . CNS AZ70 鍍層相當於 SYSCO AZ070 鍍層 (RMK00295) | 訂單:2512DFD076/001 CR2 <生產備註> 事項如下 . CNS AZ70 鍍層相當於 SYSCO AZ070 鍍層 (RMK00295) | 訂單:2512DFD076/001 CG1 <生產備註> 事項如下 . 【相關品質性能管制】同烤漆"冷凍櫃"管制標準 (RMK-E_CHIN) | 訂單:2512DFD076/001 CG2 <生產備註> 事項如下 . 【相關品質性能管制】同烤漆"冷凍櫃"管制標準 (RMK-E_CHIN) | 訂單:2512DFD076/001 CC1 <生產備註> 事項如下 . 【烤漆後厚度-理論】中心值 0.431 mm min=0.403 mm Max=0.460 mm....因此判定客戶需求合理 (RMK-E_CHIN) . 【烤漆後厚度】含漆總厚度不能低於0.40mm。含漆總厚度Aiming 0.40mm ~ 0.43mm。 (RMK-E_CHIN) . 【相關品質性能管制】同烤漆"冷凍櫃"管制標準 (RMK-E_CHIN) . 1.本單若塗裝背面漆一律改為REVERSE COATING 例外訂單如下敘述 (RMK00163) . 2.例外訂單為R字頭超低光澤與PVDF (＞25μ)，背面漆可改 NATURE COATING，但搭配底漆避免遮蓋性不佳 (RMK00163) . ★品檢注意！JIS&CNS 訂單必須每滿50噸一定要再做一次TEST (RMK00259) . 【抽氣量】白色系在CC1生產時,FINISH抽氣量請設定250,如生產中發生色差b值異常升高,請股長再加大抽氣量因應 (RMK00560) . 【背面塗裝】黑貓反應板子漆膜不夠平整拖起來澀澀的！因此 BK改以 REVERSE塗裝 (RMK00735) | 訂單:2512DFD076/001 CC2 <生產備註> 事項如下 . 【烤漆後厚度-理論】中心值 0.431 mm min=0.403 mm Max=0.460 mm....因此判定客戶需求合理 (RMK-E_CHIN) . 【烤漆後厚度】含漆總厚度不能低於0.40mm。含漆總厚度Aiming 0.40mm ~ 0.43mm。 (RMK-E_CHIN) . 【相關品質性能管制】同烤漆"冷凍櫃"管制標準 (RMK-E_CHIN) . 1.本單若塗裝背面漆一律改為REVERSE COATING 例外訂單如下敘述 (RMK00163) . 2.例外訂單為R字頭超低光澤與PVDF (＞25μ)，背面漆可改 NATURE COATING，但搭配底漆避免遮蓋性不佳 (RMK00163) . ★品檢注意！JIS&CNS 訂單必須每滿50噸一定要再做一次TEST (RMK00259) . 【抽氣量】白色系在CC1生產時,FINISH抽氣量請設定250,如生產中發生色差b值異常升高,請股長再加大抽氣量因應 (RMK00560) . 【背面塗裝】黑貓反應板子漆膜不夠平整拖起來澀澀的！因此 BK改以 REVERSE塗裝 (RMK00735) | 訂單:2512DFD076/001 RCL 無 <生產備註> 事項 | 訂單:2512DFD076/001 CCPK 無 <生產備註> 事項 | 訂單:2512DFD076/001 CGQC <品檢備註> 事項如下 . 【相關品質性能管制】同烤漆"冷凍櫃"管制標準 (RMK-E_CHIN) | 訂單:2512DFD076/001 CCQC <品檢備註> 事項如下 . 【烤漆後厚度-理論】中心值 0.431 mm min=0.403 mm Max=0.460 mm....因此判定客戶需求合理 (RMK-E_CHIN) . 【烤漆後厚度】含漆總厚度不能低於0.40mm。含漆總厚度Aiming 0.40mm ~ 0.43mm。 (RMK-E_CHIN) . 【相關品質性能管制】同烤漆"冷凍櫃"管制標準 (RMK-E_CHIN) . 1.本單若塗裝背面漆一律改為REVERSE COATING 例外訂單如下敘述 (RMK00163) . 2.例外訂單為R字頭超低光澤與PVDF (＞25μ)，背面漆可改 NATURE COATING，但搭配底漆避免遮蓋性不佳 (RMK00163) . ★品檢注意！JIS&CNS 訂單必須每滿50噸一定要再做一次TEST (RMK00259) | 訂單:2512DFD076/001 TOL 無 <生產備註> 事項 | 【相關品質性能管制】同烤漆"冷凍櫃"管制標準^^/CG1/CG2/CC1/CC2/CGQC/CCQC/^^ <<.E_CHIN 2025/12/29 15:24.>> 【烤漆後厚度】含漆總厚度不能低於0.40mm。含漆總厚度Aiming 0.40mm ~ 0.43mm。^^/CC1/CC2/CCQC/^^ <<.E_CHIN 2025/12/29 15:24.>> 【烤漆後厚度-理論】中心值 0.431 mm min=0.403 mm Max=0.460 mm....因此判定客戶需求合理^^/CC1/CC2/CCQC/^^ <<.E_CHIN 2025/12/29 15:25.>> | 訂單 2512DFD076/001 修改記錄如下: 20251226 16:54:15 (93025) 退火碼: >> S1, 用途碼: >> CIA029, 背面標示: >> C008, 訂單背面顏色(五碼): >> BW686, 背面漆膜厚: >> NOM, 背面漆塗漆型式幾塗幾烤: >> 1, 鉻酸鹽: >> Z, 訂單厚度: >> 0.376, 訂單重: >> 15, 重量容許率(下限): >> 10, 重量容許率(上限): >> 10, 訂單寬度: >> 914, 鍍製方式: >> BC, 鋼捲內徑: >> 508, 鋼捲下限重: >> 3, 鋼捲上限重: >> 5, 壓花條件碼: >> -, 表面花紋: >> R, 綠色識別碼: >> -, 印刷輥號: >> -, 產品代碼: >> PPGL, 皮膜碼: >> -, 單位別: >> M, 油品種類: >> Z, 塗油量: >> Z, 包裝代碼: >> D2 , 保護膜碼: >> -, 客戶試片取樣型式: >> -, 調質碼: >> S, 套筒碼: >> E , 規格: >> CGLCC-10, 製造標準: >> CNS, 表面處理劑種類: >> Z, 表面處理劑塗佈量: >> Z, 伸長率測試: >> N, 硬度測試碼: >> N, 抗拉強度測試: >> N, 降伏強度測試: >> N, 訂單正面顏色(五碼): >> 5W190, 正面漆膜厚: >> NOM, 正面漆塗漆型式幾塗幾烤: >> 2, 修邊碼: >> Y, 重量碼: >> AW, 鋼捲捲向: >> O, 鍍層碼: >> AZ70, | *:
PPGL | 2512DFD077/001 | 1. 提醒：CNS 第三類保固 PPGL AZ150（含）以上，PPGI Z27 （含）以上 TOP ≧25U , BK 兩層塗裝 (OFP00448)-{.不符.} 2. 再三提醒確認！CNS &JIS 塗裝 PVDF 需要"3類"耐候等級。並注意鍍層或膜厚是否符合.... (OFP00568)-{.不符.} | 1. 部分大陸料含B元素超過CNS規範管制，故請原料CNS規範之訂單不要配大陸料 (OFP00684)-{.不符.} | 1. 訂單若有厚度變異，冷軋厚度公差比照烤漆計算公式 , 但最小為 1/2 公差做設定 (OFP00254)-{.不符.} 2. "偏薄要求訂單" 鍍後厚度減 鍍後厚度下限需大於 0.02 MM,以免發生厚度不足狀況 (OFP00369)-{.不符.} 3. 提醒：CNS 第三類保固 PPGL AZ150（含）以上，PPGI Z27 （含）以上 TOP ≧25U , BK 兩層塗裝 (OFP00448)-{.不符.} 4. 再三提醒確認！CNS &JIS 塗裝 PVDF 需要"3類"耐候等級。並注意鍍層或膜厚是否符合.... (OFP00568)-{.不符.} 5. 部分大陸料含B元素超過CNS規範管制，故請原料CNS規範之訂單不要配大陸料 (OFP00684)-{.不符.} | 訂單:2512DFD077/001 CPL <生產備註> 事項如下 . 除HGI/ HGL 訂單邊緣不噴油. 其餘皆側緣噴油 (RMK00285) | 訂單:2512DFD077/001 CR1 <生產備註> 事項如下 . 完軋寬度超出管制值上限≦2mm時,冷軋繼續生產並填寫品質異常通報單給鍍鋅線,以便調整張力與板溫 (RMK00278) | 訂單:2512DFD077/001 CR2 <生產備註> 事項如下 . 完軋寬度超出管制值上限≦2mm時,冷軋繼續生產並填寫品質異常通報單給鍍鋅線,以便調整張力與板溫 (RMK00278) | 訂單:2512DFD077/001 CG1 <生產備註> 事項如下 . 平板類,鍍鋅生產時SKIN PASS & T/L 請依據鍍鋅標準規定生產 (RMK00100) . 鍍鋅表面不可有鋅痕、壓痕、凹陷、及刮傷 、應變痕等。 (RMK00100) . 出口鋼捲盤捲後目視不允許有鼓起. (RMK00100) | 訂單:2512DFD077/001 CG2 <生產備註> 事項如下 . 平板類,鍍鋅生產時SKIN PASS & T/L 請依據鍍鋅標準規定生產 (RMK00100) . 鍍鋅表面不可有鋅痕、壓痕、凹陷、及刮傷 、應變痕等。 (RMK00100) . 出口鋼捲盤捲後目視不允許有鼓起. (RMK00100) | 訂單:2512DFD077/001 CC1 <生產備註> 事項如下 . 1.本單若塗裝背面漆一律改為REVERSE COATING 例外訂單如下敘述 (RMK00163) . 2.例外訂單為R字頭超低光澤與PVDF (＞25μ)，背面漆可改 NATURE COATING，但搭配底漆避免遮蓋性不佳 (RMK00163) . ★品檢注意！JIS&CNS 訂單必須每滿50噸一定要再做一次TEST (RMK00259) . 1.有客戶要下CNS第3類,以下備註麻煩CCP與TSD遵循,謝謝! (RMK00394) . 1.1.面漆塗佈量務必>=90%（如果背面用面漆也一樣） (RMK00394) . 1.2.務必留30cm*全寬試片1片,供實驗室委託確認SST與QUV性能。並於試片上註明"SST 2000HRS、QUV 1500HRS" (RMK00394) . 【PMT】本單面漆為"PVDF"，經會議決議需量測板溫並記錄之。每一張排程需量測一次否則追究責任 (RMK00503) . 【抽氣量】白色系在CC1生產時,FINISH抽氣量請設定250,如生產中發生色差b值異常升高,請股長再加大抽氣量因應 (RMK00560) | 訂單:2512DFD077/001 CC2 <生產備註> 事項如下 . 1.本單若塗裝背面漆一律改為REVERSE COATING 例外訂單如下敘述 (RMK00163) . 2.例外訂單為R字頭超低光澤與PVDF (＞25μ)，背面漆可改 NATURE COATING，但搭配底漆避免遮蓋性不佳 (RMK00163) . ★品檢注意！JIS&CNS 訂單必須每滿50噸一定要再做一次TEST (RMK00259) . 1.有客戶要下CNS第3類,以下備註麻煩CCP與TSD遵循,謝謝! (RMK00394) . 1.1.面漆塗佈量務必>=90%（如果背面用面漆也一樣） (RMK00394) . 1.2.務必留30cm*全寬試片1片,供實驗室委託確認SST與QUV性能。並於試片上註明"SST 2000HRS、QUV 1500HRS" (RMK00394) . 【PMT】本單面漆為"PVDF"，經會議決議需量測板溫並記錄之。每一張排程需量測一次否則追究責任 (RMK00503) . 【抽氣量】白色系在CC1生產時,FINISH抽氣量請設定250,如生產中發生色差b值異常升高,請股長再加大抽氣量因應 (RMK00560) | 訂單:2512DFD077/001 RCL 無 <生產備註> 事項 | 訂單:2512DFD077/001 CCPK 無 <生產備註> 事項 | 訂單:2512DFD077/001 CGQC 無 <品檢備註> 事項 | 訂單:2512DFD077/001 CCQC <品檢備註> 事項如下 . 1.本單若塗裝背面漆一律改為REVERSE COATING 例外訂單如下敘述 (RMK00163) . 2.例外訂單為R字頭超低光澤與PVDF (＞25μ)，背面漆可改 NATURE COATING，但搭配底漆避免遮蓋性不佳 (RMK00163) . ★品檢注意！JIS&CNS 訂單必須每滿50噸一定要再做一次TEST (RMK00259) . 1.有客戶要下CNS第3類,以下備註麻煩CCP與TSD遵循,謝謝! (RMK00394) . 1.1.面漆塗佈量務必>=90%（如果背面用面漆也一樣） (RMK00394) . 1.2.務必留30cm*全寬試片1片,供實驗室委託確認SST與QUV性能。並於試片上註明"SST 2000HRS、QUV 1500HRS" (RMK00394) . 【PMT】本單面漆為"PVDF"，經會議決議需量測板溫並記錄之。每一張排程需量測一次否則追究責任 (RMK00503) | 訂單:2512DFD077/001 TOL 無 <生產備註> 事項 |  | 訂單 2512DFD077/001 修改記錄如下: 20251230 08:17:12 (21003) 退火碼: >> S1, 用途碼: >> CIA008, 背面標示: >> C815, 訂單背面顏色(五碼): >> BW73Y, 背面漆膜厚: >> 12.5, 背面漆塗漆型式幾塗幾烤: >> 2, 鉻酸鹽: >> Z, 訂單厚度: >> 0.52, 訂單重: >> 36, 重量容許率(下限): >> 10, 重量容許率(上限): >> 10, 訂單寬度: >> 914, 鍍製方式: >> AC, 鋼捲內徑: >> 508, 鋼捲下限重: >> 3, 鋼捲上限重: >> 5, 壓花條件碼: >> -, 表面花紋: >> R, 綠色識別碼: >> -, 印刷輥號: >> -, 產品代碼: >> PPGL, 皮膜碼: >> -, 單位別: >> M, 油品種類: >> Z, 塗油量: >> Z, 包裝代碼: >> D2 , 保護膜碼: >> -, 客戶試片取樣型式: >> -, 調質碼: >> S, 套筒碼: >> R , 規格: >> CGLC400-30, 製造標準: >> CNS, 表面處理劑種類: >> Z, 表面處理劑塗佈量: >> Z, 伸長率測試: >> N, 硬度測試碼: >> N, 抗拉強度測試: >> N, 降伏強度測試: >> N, 厚度變異: >> -1.4, 訂單正面顏色(五碼): >> FW218, 正面漆膜厚: >> 25, 正面漆塗漆型式幾塗幾烤: >> 2, 修邊碼: >> Y, 重量碼: >> AW, 鋼捲捲向: >> I, 鍍層碼: >> AZ150, 20251230 09:15:19 (21003) 訂單重: 36 >> 40, | H:厚度偏薄
PPGL | 2512DFD078/001 |  | 1. 部分大陸料含B元素超過CNS規範管制，故請原料CNS規範之訂單不要配大陸料 (OFP00684)-{.不符.} | 1. 訂單若有厚度變異，冷軋厚度公差比照烤漆計算公式 , 但最小為 1/2 公差做設定 (OFP00254)-{.不符.} 2. "偏薄要求訂單" 鍍後厚度減 鍍後厚度下限需大於 0.02 MM,以免發生厚度不足狀況 (OFP00369)-{.不符.} 3. 部分大陸料含B元素超過CNS規範管制，故請原料CNS規範之訂單不要配大陸料 (OFP00684)-{.不符.} | 訂單:2512DFD078/001 CPL <生產備註> 事項如下 . 除HGI/ HGL 訂單邊緣不噴油. 其餘皆側緣噴油 (RMK00285) | 訂單:2512DFD078/001 CR1 <生產備註> 事項如下 . 完軋寬度超出管制值上限≦2mm時,冷軋繼續生產並填寫品質異常通報單給鍍鋅線,以便調整張力與板溫 (RMK00278) | 訂單:2512DFD078/001 CR2 <生產備註> 事項如下 . 完軋寬度超出管制值上限≦2mm時,冷軋繼續生產並填寫品質異常通報單給鍍鋅線,以便調整張力與板溫 (RMK00278) | 訂單:2512DFD078/001 CG1 <生產備註> 事項如下 . 平板類,鍍鋅生產時SKIN PASS & T/L 請依據鍍鋅標準規定生產 (RMK00100) . 鍍鋅表面不可有鋅痕、壓痕、凹陷、及刮傷 、應變痕等。 (RMK00100) . 出口鋼捲盤捲後目視不允許有鼓起. (RMK00100) | 訂單:2512DFD078/001 CG2 <生產備註> 事項如下 . 平板類,鍍鋅生產時SKIN PASS & T/L 請依據鍍鋅標準規定生產 (RMK00100) . 鍍鋅表面不可有鋅痕、壓痕、凹陷、及刮傷 、應變痕等。 (RMK00100) . 出口鋼捲盤捲後目視不允許有鼓起. (RMK00100) | 訂單:2512DFD078/001 CC1 <生產備註> 事項如下 . 1.本單若塗裝背面漆一律改為REVERSE COATING 例外訂單如下敘述 (RMK00163) . 2.例外訂單為R字頭超低光澤與PVDF (＞25μ)，背面漆可改 NATURE COATING，但搭配底漆避免遮蓋性不佳 (RMK00163) . ★品檢注意！JIS&CNS 訂單必須每滿50噸一定要再做一次TEST (RMK00259) | 訂單:2512DFD078/001 CC2 <生產備註> 事項如下 . 1.本單若塗裝背面漆一律改為REVERSE COATING 例外訂單如下敘述 (RMK00163) . 2.例外訂單為R字頭超低光澤與PVDF (＞25μ)，背面漆可改 NATURE COATING，但搭配底漆避免遮蓋性不佳 (RMK00163) . ★品檢注意！JIS&CNS 訂單必須每滿50噸一定要再做一次TEST (RMK00259) | 訂單:2512DFD078/001 RCL 無 <生產備註> 事項 | 訂單:2512DFD078/001 CCPK 無 <生產備註> 事項 | 訂單:2512DFD078/001 CGQC 無 <品檢備註> 事項 | 訂單:2512DFD078/001 CCQC <品檢備註> 事項如下 . 1.本單若塗裝背面漆一律改為REVERSE COATING 例外訂單如下敘述 (RMK00163) . 2.例外訂單為R字頭超低光澤與PVDF (＞25μ)，背面漆可改 NATURE COATING，但搭配底漆避免遮蓋性不佳 (RMK00163) . ★品檢注意！JIS&CNS 訂單必須每滿50噸一定要再做一次TEST (RMK00259) | 訂單:2512DFD078/001 TOL 無 <生產備註> 事項 |  | 訂單 2512DFD078/001 修改記錄如下: 20251230 09:54:23 (25028) 退火碼: >> S1, 用途碼: >> CIA008, 背面標示: >> C814, 訂單背面顏色(五碼): >> BW73Y, 背面漆膜厚: >> 12.5, 背面漆塗漆型式幾塗幾烤: >> 2, 鉻酸鹽: >> Z, 訂單厚度: >> 0.42, 訂單重: >> 30, 重量容許率(下限): >> 10, 重量容許率(上限): >> 10, 訂單寬度: >> 914, 鍍製方式: >> AC, 鋼捲內徑: >> 508, 鋼捲下限重: >> 3, 鋼捲上限重: >> 5, 壓花條件碼: >> -, 表面花紋: >> R, 綠色識別碼: >> -, 印刷輥號: >> -, 產品代碼: >> PPGL, 皮膜碼: >> -, 單位別: >> M, 油品種類: >> Z, 塗油量: >> Z, 包裝代碼: >> D2 , 保護膜碼: >> -, 客戶試片取樣型式: >> -, 調質碼: >> S, 套筒碼: >> R , 規格: >> CGLC400-20, 製造標準: >> CNS, 表面處理劑種類: >> Z, 表面處理劑塗佈量: >> Z, 伸長率測試: >> N, 硬度測試碼: >> N, 抗拉強度測試: >> N, 降伏強度測試: >> N, 厚度變異: >> -1.2, 訂單正面顏色(五碼): >> SY356, 正面漆膜厚: >> 25, 正面漆塗漆型式幾塗幾烤: >> 2, 修邊碼: >> Y, 重量碼: >> AW, 鋼捲捲向: >> I, 鍍層碼: >> AZ150, | H:厚度偏薄
PPGL | 2512DFD078/002 |  | 1. 部分大陸料含B元素超過CNS規範管制，故請原料CNS規範之訂單不要配大陸料 (OFP00684)-{.不符.} | 1. 訂單若有厚度變異，冷軋厚度公差比照烤漆計算公式 , 但最小為 1/2 公差做設定 (OFP00254)-{.不符.} 2. "偏薄要求訂單" 鍍後厚度減 鍍後厚度下限需大於 0.02 MM,以免發生厚度不足狀況 (OFP00369)-{.不符.} 3. 部分大陸料含B元素超過CNS規範管制，故請原料CNS規範之訂單不要配大陸料 (OFP00684)-{.不符.} | 訂單:2512DFD078/002 CPL <生產備註> 事項如下 . 除HGI/ HGL 訂單邊緣不噴油. 其餘皆側緣噴油 (RMK00285) | 訂單:2512DFD078/002 CR1 <生產備註> 事項如下 . 完軋寬度超出管制值上限≦2mm時,冷軋繼續生產並填寫品質異常通報單給鍍鋅線,以便調整張力與板溫 (RMK00278) | 訂單:2512DFD078/002 CR2 <生產備註> 事項如下 . 完軋寬度超出管制值上限≦2mm時,冷軋繼續生產並填寫品質異常通報單給鍍鋅線,以便調整張力與板溫 (RMK00278) | 訂單:2512DFD078/002 CG1 <生產備註> 事項如下 . 平板類,鍍鋅生產時SKIN PASS & T/L 請依據鍍鋅標準規定生產 (RMK00100) . 鍍鋅表面不可有鋅痕、壓痕、凹陷、及刮傷 、應變痕等。 (RMK00100) . 出口鋼捲盤捲後目視不允許有鼓起. (RMK00100) | 訂單:2512DFD078/002 CG2 <生產備註> 事項如下 . 平板類,鍍鋅生產時SKIN PASS & T/L 請依據鍍鋅標準規定生產 (RMK00100) . 鍍鋅表面不可有鋅痕、壓痕、凹陷、及刮傷 、應變痕等。 (RMK00100) . 出口鋼捲盤捲後目視不允許有鼓起. (RMK00100) | 訂單:2512DFD078/002 CC1 <生產備註> 事項如下 . 1.本單若塗裝背面漆一律改為REVERSE COATING 例外訂單如下敘述 (RMK00163) . 2.例外訂單為R字頭超低光澤與PVDF (＞25μ)，背面漆可改 NATURE COATING，但搭配底漆避免遮蓋性不佳 (RMK00163) . ★品檢注意！JIS&CNS 訂單必須每滿50噸一定要再做一次TEST (RMK00259) | 訂單:2512DFD078/002 CC2 <生產備註> 事項如下 . 1.本單若塗裝背面漆一律改為REVERSE COATING 例外訂單如下敘述 (RMK00163) . 2.例外訂單為R字頭超低光澤與PVDF (＞25μ)，背面漆可改 NATURE COATING，但搭配底漆避免遮蓋性不佳 (RMK00163) . ★品檢注意！JIS&CNS 訂單必須每滿50噸一定要再做一次TEST (RMK00259) | 訂單:2512DFD078/002 RCL 無 <生產備註> 事項 | 訂單:2512DFD078/002 CCPK 無 <生產備註> 事項 | 訂單:2512DFD078/002 CGQC 無 <品檢備註> 事項 | 訂單:2512DFD078/002 CCQC <品檢備註> 事項如下 . 1.本單若塗裝背面漆一律改為REVERSE COATING 例外訂單如下敘述 (RMK00163) . 2.例外訂單為R字頭超低光澤與PVDF (＞25μ)，背面漆可改 NATURE COATING，但搭配底漆避免遮蓋性不佳 (RMK00163) . ★品檢注意！JIS&CNS 訂單必須每滿50噸一定要再做一次TEST (RMK00259) | 訂單:2512DFD078/002 TOL 無 <生產備註> 事項 |  | 訂單 2512DFD078/002 修改記錄如下: 20251230 09:54:26 (25028) 退火碼: >> S1, 用途碼: >> CIA008, 背面標示: >> C814, 訂單背面顏色(五碼): >> BW73Y, 背面漆膜厚: >> 12.5, 背面漆塗漆型式幾塗幾烤: >> 2, 鉻酸鹽: >> Z, 訂單厚度: >> 0.42, 訂單重: >> 30, 重量容許率(下限): >> 10, 重量容許率(上限): >> 10, 訂單寬度: >> 914, 鍍製方式: >> AC, 鋼捲內徑: >> 508, 鋼捲下限重: >> 3, 鋼捲上限重: >> 5, 壓花條件碼: >> -, 表面花紋: >> R, 綠色識別碼: >> -, 印刷輥號: >> -, 產品代碼: >> PPGL, 皮膜碼: >> -, 單位別: >> M, 油品種類: >> Z, 塗油量: >> Z, 包裝代碼: >> D2 , 保護膜碼: >> -, 客戶試片取樣型式: >> -, 調質碼: >> S, 套筒碼: >> R , 規格: >> CGLC400-20, 製造標準: >> CNS, 表面處理劑種類: >> Z, 表面處理劑塗佈量: >> Z, 伸長率測試: >> N, 硬度測試碼: >> N, 抗拉強度測試: >> N, 降伏強度測試: >> N, 厚度變異: >> -1.2, 訂單正面顏色(五碼): >> SG666, 正面漆膜厚: >> 25, 正面漆塗漆型式幾塗幾烤: >> 2, 修邊碼: >> Y, 重量碼: >> AW, 鋼捲捲向: >> I, 鍍層碼: >> AZ150, | H:厚度偏薄
PPGL | 2512DFD078/003 |  | 1. 部分大陸料含B元素超過CNS規範管制，故請原料CNS規範之訂單不要配大陸料 (OFP00684)-{.不符.} | 1. 訂單若有厚度變異，冷軋厚度公差比照烤漆計算公式 , 但最小為 1/2 公差做設定 (OFP00254)-{.不符.} 2. "偏薄要求訂單" 鍍後厚度減 鍍後厚度下限需大於 0.02 MM,以免發生厚度不足狀況 (OFP00369)-{.不符.} 3. 部分大陸料含B元素超過CNS規範管制，故請原料CNS規範之訂單不要配大陸料 (OFP00684)-{.不符.} | 訂單:2512DFD078/003 CPL <生產備註> 事項如下 . 除HGI/ HGL 訂單邊緣不噴油. 其餘皆側緣噴油 (RMK00285) | 訂單:2512DFD078/003 CR1 <生產備註> 事項如下 . 完軋寬度超出管制值上限≦2mm時,冷軋繼續生產並填寫品質異常通報單給鍍鋅線,以便調整張力與板溫 (RMK00278) | 訂單:2512DFD078/003 CR2 <生產備註> 事項如下 . 完軋寬度超出管制值上限≦2mm時,冷軋繼續生產並填寫品質異常通報單給鍍鋅線,以便調整張力與板溫 (RMK00278) | 訂單:2512DFD078/003 CG1 <生產備註> 事項如下 . 平板類,鍍鋅生產時SKIN PASS & T/L 請依據鍍鋅標準規定生產 (RMK00100) . 鍍鋅表面不可有鋅痕、壓痕、凹陷、及刮傷 、應變痕等。 (RMK00100) . 出口鋼捲盤捲後目視不允許有鼓起. (RMK00100) | 訂單:2512DFD078/003 CG2 <生產備註> 事項如下 . 平板類,鍍鋅生產時SKIN PASS & T/L 請依據鍍鋅標準規定生產 (RMK00100) . 鍍鋅表面不可有鋅痕、壓痕、凹陷、及刮傷 、應變痕等。 (RMK00100) . 出口鋼捲盤捲後目視不允許有鼓起. (RMK00100) | 訂單:2512DFD078/003 CC1 <生產備註> 事項如下 . 【色差-塗佈量】此色面漆塗佈量需要≧100%，若低於100%色差會很大 (參考塗料規格書九宮格之數據) (RMK-E_CHIN) . 1.本單若塗裝背面漆一律改為REVERSE COATING 例外訂單如下敘述 (RMK00163) . 2.例外訂單為R字頭超低光澤與PVDF (＞25μ)，背面漆可改 NATURE COATING，但搭配底漆避免遮蓋性不佳 (RMK00163) . ★品檢注意！JIS&CNS 訂單必須每滿50噸一定要再做一次TEST (RMK00259) . 【抽氣量】白色系在CC1生產時,FINISH抽氣量請設定250,如生產中發生色差b值異常升高,請股長再加大抽氣量因應 (RMK00560) | 訂單:2512DFD078/003 CC2 <生產備註> 事項如下 . 【色差-塗佈量】此色面漆塗佈量需要≧100%，若低於100%色差會很大 (參考塗料規格書九宮格之數據) (RMK-E_CHIN) . 1.本單若塗裝背面漆一律改為REVERSE COATING 例外訂單如下敘述 (RMK00163) . 2.例外訂單為R字頭超低光澤與PVDF (＞25μ)，背面漆可改 NATURE COATING，但搭配底漆避免遮蓋性不佳 (RMK00163) . ★品檢注意！JIS&CNS 訂單必須每滿50噸一定要再做一次TEST (RMK00259) . 【抽氣量】白色系在CC1生產時,FINISH抽氣量請設定250,如生產中發生色差b值異常升高,請股長再加大抽氣量因應 (RMK00560) | 訂單:2512DFD078/003 RCL 無 <生產備註> 事項 | 訂單:2512DFD078/003 CCPK 無 <生產備註> 事項 | 訂單:2512DFD078/003 CGQC 無 <品檢備註> 事項 | 訂單:2512DFD078/003 CCQC <品檢備註> 事項如下 . 1.本單若塗裝背面漆一律改為REVERSE COATING 例外訂單如下敘述 (RMK00163) . 2.例外訂單為R字頭超低光澤與PVDF (＞25μ)，背面漆可改 NATURE COATING，但搭配底漆避免遮蓋性不佳 (RMK00163) . ★品檢注意！JIS&CNS 訂單必須每滿50噸一定要再做一次TEST (RMK00259) | 訂單:2512DFD078/003 TOL 無 <生產備註> 事項 | 【色差-塗佈量】此色面漆塗佈量需要≧100%，若低於100%色差會很大 (參考塗料規格書九宮格之數據)^^/CC1/CC2/ <<.E_CHIN 2025/12/31 13:44.>> | 訂單 2512DFD078/003 修改記錄如下: 20251230 09:54:29 (25028) 退火碼: >> S1, 用途碼: >> CIA008, 背面標示: >> C814, 訂單背面顏色(五碼): >> BW73Y, 背面漆膜厚: >> 12.5, 背面漆塗漆型式幾塗幾烤: >> 2, 鉻酸鹽: >> Z, 訂單厚度: >> 0.42, 訂單重: >> 30, 重量容許率(下限): >> 10, 重量容許率(上限): >> 10, 訂單寬度: >> 914, 鍍製方式: >> AC, 鋼捲內徑: >> 508, 鋼捲下限重: >> 3, 鋼捲上限重: >> 5, 壓花條件碼: >> -, 表面花紋: >> R, 綠色識別碼: >> -, 印刷輥號: >> -, 產品代碼: >> PPGL, 皮膜碼: >> -, 單位別: >> M, 油品種類: >> Z, 塗油量: >> Z, 包裝代碼: >> D2 , 保護膜碼: >> -, 客戶試片取樣型式: >> -, 調質碼: >> S, 套筒碼: >> R , 規格: >> CGLC400-20, 製造標準: >> CNS, 表面處理劑種類: >> Z, 表面處理劑塗佈量: >> Z, 伸長率測試: >> N, 硬度測試碼: >> N, 抗拉強度測試: >> N, 降伏強度測試: >> N, 厚度變異: >> -1.2, 訂單正面顏色(五碼): >> SW626, 正面漆膜厚: >> 25, 正面漆塗漆型式幾塗幾烤: >> 2, 修邊碼: >> Y, 重量碼: >> AW, 鋼捲捲向: >> I, 鍍層碼: >> AZ150, | H:厚度偏薄
PPGL | 2512DFD078/004 |  | 1. 部分大陸料含B元素超過CNS規範管制，故請原料CNS規範之訂單不要配大陸料 (OFP00684)-{.不符.} | 1. 訂單若有厚度變異，冷軋厚度公差比照烤漆計算公式 , 但最小為 1/2 公差做設定 (OFP00254)-{.不符.} 2. "偏薄要求訂單" 鍍後厚度減 鍍後厚度下限需大於 0.02 MM,以免發生厚度不足狀況 (OFP00369)-{.不符.} 3. 部分大陸料含B元素超過CNS規範管制，故請原料CNS規範之訂單不要配大陸料 (OFP00684)-{.不符.} | 訂單:2512DFD078/004 CPL <生產備註> 事項如下 . 除HGI/ HGL 訂單邊緣不噴油. 其餘皆側緣噴油 (RMK00285) | 訂單:2512DFD078/004 CR1 <生產備註> 事項如下 . 完軋寬度超出管制值上限≦2mm時,冷軋繼續生產並填寫品質異常通報單給鍍鋅線,以便調整張力與板溫 (RMK00278) | 訂單:2512DFD078/004 CR2 <生產備註> 事項如下 . 完軋寬度超出管制值上限≦2mm時,冷軋繼續生產並填寫品質異常通報單給鍍鋅線,以便調整張力與板溫 (RMK00278) | 訂單:2512DFD078/004 CG1 <生產備註> 事項如下 . 平板類,鍍鋅生產時SKIN PASS & T/L 請依據鍍鋅標準規定生產 (RMK00100) . 鍍鋅表面不可有鋅痕、壓痕、凹陷、及刮傷 、應變痕等。 (RMK00100) . 出口鋼捲盤捲後目視不允許有鼓起. (RMK00100) | 訂單:2512DFD078/004 CG2 <生產備註> 事項如下 . 平板類,鍍鋅生產時SKIN PASS & T/L 請依據鍍鋅標準規定生產 (RMK00100) . 鍍鋅表面不可有鋅痕、壓痕、凹陷、及刮傷 、應變痕等。 (RMK00100) . 出口鋼捲盤捲後目視不允許有鼓起. (RMK00100) | 訂單:2512DFD078/004 CC1 <生產備註> 事項如下 . 1.本單若塗裝背面漆一律改為REVERSE COATING 例外訂單如下敘述 (RMK00163) . 2.例外訂單為R字頭超低光澤與PVDF (＞25μ)，背面漆可改 NATURE COATING，但搭配底漆避免遮蓋性不佳 (RMK00163) . ★品檢注意！JIS&CNS 訂單必須每滿50噸一定要再做一次TEST (RMK00259) | 訂單:2512DFD078/004 CC2 <生產備註> 事項如下 . 1.本單若塗裝背面漆一律改為REVERSE COATING 例外訂單如下敘述 (RMK00163) . 2.例外訂單為R字頭超低光澤與PVDF (＞25μ)，背面漆可改 NATURE COATING，但搭配底漆避免遮蓋性不佳 (RMK00163) . ★品檢注意！JIS&CNS 訂單必須每滿50噸一定要再做一次TEST (RMK00259) | 訂單:2512DFD078/004 RCL 無 <生產備註> 事項 | 訂單:2512DFD078/004 CCPK 無 <生產備註> 事項 | 訂單:2512DFD078/004 CGQC 無 <品檢備註> 事項 | 訂單:2512DFD078/004 CCQC <品檢備註> 事項如下 . 1.本單若塗裝背面漆一律改為REVERSE COATING 例外訂單如下敘述 (RMK00163) . 2.例外訂單為R字頭超低光澤與PVDF (＞25μ)，背面漆可改 NATURE COATING，但搭配底漆避免遮蓋性不佳 (RMK00163) . ★品檢注意！JIS&CNS 訂單必須每滿50噸一定要再做一次TEST (RMK00259) | 訂單:2512DFD078/004 TOL 無 <生產備註> 事項 |  | 訂單 2512DFD078/004 修改記錄如下: 20251230 09:54:33 (25028) 退火碼: >> S1, 用途碼: >> CIA008, 背面標示: >> C814, 訂單背面顏色(五碼): >> BW73Y, 背面漆膜厚: >> 12.5, 背面漆塗漆型式幾塗幾烤: >> 2, 鉻酸鹽: >> Z, 訂單厚度: >> 0.42, 訂單重: >> 50, 重量容許率(下限): >> 10, 重量容許率(上限): >> 10, 訂單寬度: >> 914, 鍍製方式: >> AC, 鋼捲內徑: >> 508, 鋼捲下限重: >> 3, 鋼捲上限重: >> 5, 壓花條件碼: >> -, 表面花紋: >> R, 綠色識別碼: >> -, 印刷輥號: >> -, 產品代碼: >> PPGL, 皮膜碼: >> -, 單位別: >> M, 油品種類: >> Z, 塗油量: >> Z, 包裝代碼: >> D2 , 保護膜碼: >> -, 客戶試片取樣型式: >> -, 調質碼: >> S, 套筒碼: >> R , 規格: >> CGLC400-20, 製造標準: >> CNS, 表面處理劑種類: >> Z, 表面處理劑塗佈量: >> Z, 伸長率測試: >> N, 硬度測試碼: >> N, 抗拉強度測試: >> N, 降伏強度測試: >> N, 厚度變異: >> -1.2, 訂單正面顏色(五碼): >> SC218, 正面漆膜厚: >> 25, 正面漆塗漆型式幾塗幾烤: >> 2, 修邊碼: >> Y, 重量碼: >> AW, 鋼捲捲向: >> I, 鍍層碼: >> AZ150, | H:厚度偏薄
PPGL | 2512DFD078/005 |  | 1. 部分大陸料含B元素超過CNS規範管制，故請原料CNS規範之訂單不要配大陸料 (OFP00684)-{.不符.} | 1. 訂單若有厚度變異，冷軋厚度公差比照烤漆計算公式 , 但最小為 1/2 公差做設定 (OFP00254)-{.不符.} 2. "偏薄要求訂單" 鍍後厚度減 鍍後厚度下限需大於 0.02 MM,以免發生厚度不足狀況 (OFP00369)-{.不符.} 3. 部分大陸料含B元素超過CNS規範管制，故請原料CNS規範之訂單不要配大陸料 (OFP00684)-{.不符.} | 訂單:2512DFD078/005 CPL <生產備註> 事項如下 . 除HGI/ HGL 訂單邊緣不噴油. 其餘皆側緣噴油 (RMK00285) | 訂單:2512DFD078/005 CR1 <生產備註> 事項如下 . 完軋寬度超出管制值上限≦2mm時,冷軋繼續生產並填寫品質異常通報單給鍍鋅線,以便調整張力與板溫 (RMK00278) | 訂單:2512DFD078/005 CR2 <生產備註> 事項如下 . 完軋寬度超出管制值上限≦2mm時,冷軋繼續生產並填寫品質異常通報單給鍍鋅線,以便調整張力與板溫 (RMK00278) | 訂單:2512DFD078/005 CG1 <生產備註> 事項如下 . 平板類,鍍鋅生產時SKIN PASS & T/L 請依據鍍鋅標準規定生產 (RMK00100) . 鍍鋅表面不可有鋅痕、壓痕、凹陷、及刮傷 、應變痕等。 (RMK00100) . 出口鋼捲盤捲後目視不允許有鼓起. (RMK00100) | 訂單:2512DFD078/005 CG2 <生產備註> 事項如下 . 平板類,鍍鋅生產時SKIN PASS & T/L 請依據鍍鋅標準規定生產 (RMK00100) . 鍍鋅表面不可有鋅痕、壓痕、凹陷、及刮傷 、應變痕等。 (RMK00100) . 出口鋼捲盤捲後目視不允許有鼓起. (RMK00100) | 訂單:2512DFD078/005 CC1 <生產備註> 事項如下 . 1.本單若塗裝背面漆一律改為REVERSE COATING 例外訂單如下敘述 (RMK00163) . 2.例外訂單為R字頭超低光澤與PVDF (＞25μ)，背面漆可改 NATURE COATING，但搭配底漆避免遮蓋性不佳 (RMK00163) . ★品檢注意！JIS&CNS 訂單必須每滿50噸一定要再做一次TEST (RMK00259) | 訂單:2512DFD078/005 CC2 <生產備註> 事項如下 . 1.本單若塗裝背面漆一律改為REVERSE COATING 例外訂單如下敘述 (RMK00163) . 2.例外訂單為R字頭超低光澤與PVDF (＞25μ)，背面漆可改 NATURE COATING，但搭配底漆避免遮蓋性不佳 (RMK00163) . ★品檢注意！JIS&CNS 訂單必須每滿50噸一定要再做一次TEST (RMK00259) | 訂單:2512DFD078/005 RCL 無 <生產備註> 事項 | 訂單:2512DFD078/005 CCPK 無 <生產備註> 事項 | 訂單:2512DFD078/005 CGQC 無 <品檢備註> 事項 | 訂單:2512DFD078/005 CCQC <品檢備註> 事項如下 . 1.本單若塗裝背面漆一律改為REVERSE COATING 例外訂單如下敘述 (RMK00163) . 2.例外訂單為R字頭超低光澤與PVDF (＞25μ)，背面漆可改 NATURE COATING，但搭配底漆避免遮蓋性不佳 (RMK00163) . ★品檢注意！JIS&CNS 訂單必須每滿50噸一定要再做一次TEST (RMK00259) | 訂單:2512DFD078/005 TOL 無 <生產備註> 事項 |  | 訂單 2512DFD078/005 修改記錄如下: 20251230 09:54:36 (25028) 退火碼: >> S1, 用途碼: >> CIA008, 背面標示: >> C814, 訂單背面顏色(五碼): >> BW73Y, 背面漆膜厚: >> 12.5, 背面漆塗漆型式幾塗幾烤: >> 2, 鉻酸鹽: >> Z, 訂單厚度: >> 0.52, 訂單重: >> 60, 重量容許率(下限): >> 10, 重量容許率(上限): >> 10, 訂單寬度: >> 914, 鍍製方式: >> AC, 鋼捲內徑: >> 508, 鋼捲下限重: >> 3, 鋼捲上限重: >> 5, 壓花條件碼: >> -, 表面花紋: >> R, 綠色識別碼: >> -, 印刷輥號: >> -, 產品代碼: >> PPGL, 皮膜碼: >> -, 單位別: >> M, 油品種類: >> Z, 塗油量: >> Z, 包裝代碼: >> D2 , 保護膜碼: >> -, 客戶試片取樣型式: >> -, 調質碼: >> S, 套筒碼: >> R , 規格: >> CGLC400-20, 製造標準: >> CNS, 表面處理劑種類: >> Z, 表面處理劑塗佈量: >> Z, 伸長率測試: >> N, 硬度測試碼: >> N, 抗拉強度測試: >> N, 降伏強度測試: >> N, 厚度變異: >> -1.4, 訂單正面顏色(五碼): >> SC218, 正面漆膜厚: >> 25, 正面漆塗漆型式幾塗幾烤: >> 2, 修邊碼: >> Y, 重量碼: >> AW, 鋼捲捲向: >> I, 鍍層碼: >> AZ150, | H:厚度偏薄
PPGL | 2512DFD079/001 | 1. 提醒：CNS 第三類保固 PPGL AZ150（含）以上，PPGI Z27 （含）以上 TOP ≧25U , BK 兩層塗裝 (OFP00448)-{.不符.} 2. 再三提醒確認！CNS &JIS 塗裝 PVDF 需要"3類"耐候等級。並注意鍍層或膜厚是否符合.... (OFP00568)-{.不符.} | 1. 部分大陸料含B元素超過CNS規範管制，故請原料CNS規範之訂單不要配大陸料 (OFP00684)-{.不符.} | 1. 訂單若有厚度變異，冷軋厚度公差比照烤漆計算公式 , 但最小為 1/2 公差做設定 (OFP00254)-{.不符.} 2. "偏薄要求訂單" 鍍後厚度減 鍍後厚度下限需大於 0.02 MM,以免發生厚度不足狀況 (OFP00369)-{.不符.} 3. 提醒：CNS 第三類保固 PPGL AZ150（含）以上，PPGI Z27 （含）以上 TOP ≧25U , BK 兩層塗裝 (OFP00448)-{.不符.} 4. 再三提醒確認！CNS &JIS 塗裝 PVDF 需要"3類"耐候等級。並注意鍍層或膜厚是否符合.... (OFP00568)-{.不符.} 5. 部分大陸料含B元素超過CNS規範管制，故請原料CNS規範之訂單不要配大陸料 (OFP00684)-{.不符.} | 訂單:2512DFD079/001 CPL <生產備註> 事項如下 . 除HGI/ HGL 訂單邊緣不噴油. 其餘皆側緣噴油 (RMK00285) | 訂單:2512DFD079/001 CR1 <生產備註> 事項如下 . 完軋寬度超出管制值上限≦2mm時,冷軋繼續生產並填寫品質異常通報單給鍍鋅線,以便調整張力與板溫 (RMK00278) | 訂單:2512DFD079/001 CR2 <生產備註> 事項如下 . 完軋寬度超出管制值上限≦2mm時,冷軋繼續生產並填寫品質異常通報單給鍍鋅線,以便調整張力與板溫 (RMK00278) | 訂單:2512DFD079/001 CG1 <生產備註> 事項如下 . 平板類,鍍鋅生產時SKIN PASS & T/L 請依據鍍鋅標準規定生產 (RMK00100) . 鍍鋅表面不可有鋅痕、壓痕、凹陷、及刮傷 、應變痕等。 (RMK00100) . 出口鋼捲盤捲後目視不允許有鼓起. (RMK00100) | 訂單:2512DFD079/001 CG2 <生產備註> 事項如下 . 平板類,鍍鋅生產時SKIN PASS & T/L 請依據鍍鋅標準規定生產 (RMK00100) . 鍍鋅表面不可有鋅痕、壓痕、凹陷、及刮傷 、應變痕等。 (RMK00100) . 出口鋼捲盤捲後目視不允許有鼓起. (RMK00100) | 訂單:2512DFD079/001 CC1 <生產備註> 事項如下 . 1.本單若塗裝背面漆一律改為REVERSE COATING 例外訂單如下敘述 (RMK00163) . 2.例外訂單為R字頭超低光澤與PVDF (＞25μ)，背面漆可改 NATURE COATING，但搭配底漆避免遮蓋性不佳 (RMK00163) . ★品檢注意！JIS&CNS 訂單必須每滿50噸一定要再做一次TEST (RMK00259) . 1.有客戶要下CNS第3類,以下備註麻煩CCP與TSD遵循,謝謝! (RMK00394) . 1.1.面漆塗佈量務必>=90%（如果背面用面漆也一樣） (RMK00394) . 1.2.務必留30cm*全寬試片1片,供實驗室委託確認SST與QUV性能。並於試片上註明"SST 2000HRS、QUV 1500HRS" (RMK00394) . 【PMT】本單面漆為"PVDF"，經會議決議需量測板溫並記錄之。每一張排程需量測一次否則追究責任 (RMK00503) . 【抽氣量】白色系在CC1生產時,FINISH抽氣量請設定250,如生產中發生色差b值異常升高,請股長再加大抽氣量因應 (RMK00560) | 訂單:2512DFD079/001 CC2 <生產備註> 事項如下 . 1.本單若塗裝背面漆一律改為REVERSE COATING 例外訂單如下敘述 (RMK00163) . 2.例外訂單為R字頭超低光澤與PVDF (＞25μ)，背面漆可改 NATURE COATING，但搭配底漆避免遮蓋性不佳 (RMK00163) . ★品檢注意！JIS&CNS 訂單必須每滿50噸一定要再做一次TEST (RMK00259) . 1.有客戶要下CNS第3類,以下備註麻煩CCP與TSD遵循,謝謝! (RMK00394) . 1.1.面漆塗佈量務必>=90%（如果背面用面漆也一樣） (RMK00394) . 1.2.務必留30cm*全寬試片1片,供實驗室委託確認SST與QUV性能。並於試片上註明"SST 2000HRS、QUV 1500HRS" (RMK00394) . 【PMT】本單面漆為"PVDF"，經會議決議需量測板溫並記錄之。每一張排程需量測一次否則追究責任 (RMK00503) . 【抽氣量】白色系在CC1生產時,FINISH抽氣量請設定250,如生產中發生色差b值異常升高,請股長再加大抽氣量因應 (RMK00560) | 訂單:2512DFD079/001 RCL 無 <生產備註> 事項 | 訂單:2512DFD079/001 CCPK 無 <生產備註> 事項 | 訂單:2512DFD079/001 CGQC 無 <品檢備註> 事項 | 訂單:2512DFD079/001 CCQC <品檢備註> 事項如下 . 1.本單若塗裝背面漆一律改為REVERSE COATING 例外訂單如下敘述 (RMK00163) . 2.例外訂單為R字頭超低光澤與PVDF (＞25μ)，背面漆可改 NATURE COATING，但搭配底漆避免遮蓋性不佳 (RMK00163) . ★品檢注意！JIS&CNS 訂單必須每滿50噸一定要再做一次TEST (RMK00259) . 1.有客戶要下CNS第3類,以下備註麻煩CCP與TSD遵循,謝謝! (RMK00394) . 1.1.面漆塗佈量務必>=90%（如果背面用面漆也一樣） (RMK00394) . 1.2.務必留30cm*全寬試片1片,供實驗室委託確認SST與QUV性能。並於試片上註明"SST 2000HRS、QUV 1500HRS" (RMK00394) . 【PMT】本單面漆為"PVDF"，經會議決議需量測板溫並記錄之。每一張排程需量測一次否則追究責任 (RMK00503) | 訂單:2512DFD079/001 TOL 無 <生產備註> 事項 |  | 訂單 2512DFD079/001 修改記錄如下: 20251230 16:24:27 (25028) 退火碼: >> S1, 用途碼: >> CIA008, 背面標示: >> C815, 訂單背面顏色(五碼): >> BW73Y, 背面漆膜厚: >> 12.5, 背面漆塗漆型式幾塗幾烤: >> 2, 鉻酸鹽: >> Z, 訂單厚度: >> 0.52, 訂單重: >> 40, 重量容許率(下限): >> 10, 重量容許率(上限): >> 10, 訂單寬度: >> 914, 鍍製方式: >> AC, 鋼捲內徑: >> 508, 鋼捲下限重: >> 3, 鋼捲上限重: >> 5, 壓花條件碼: >> -, 表面花紋: >> R, 綠色識別碼: >> -, 印刷輥號: >> -, 產品代碼: >> PPGL, 皮膜碼: >> -, 單位別: >> M, 油品種類: >> Z, 塗油量: >> Z, 包裝代碼: >> D2 , 保護膜碼: >> -, 客戶試片取樣型式: >> -, 調質碼: >> S, 套筒碼: >> R , 規格: >> CGLC400-30, 製造標準: >> CNS, 表面處理劑種類: >> Z, 表面處理劑塗佈量: >> Z, 伸長率測試: >> N, 硬度測試碼: >> N, 抗拉強度測試: >> N, 降伏強度測試: >> N, 厚度變異: >> -1.4, 訂單正面顏色(五碼): >> FW266, 正面漆膜厚: >> 25, 正面漆塗漆型式幾塗幾烤: >> 2, 修邊碼: >> Y, 重量碼: >> AW, 鋼捲捲向: >> I, 鍍層碼: >> AZ150, | H:厚度偏薄
PPGL | 2512DFD079/002 | 1. 提醒：CNS 第三類保固 PPGL AZ150（含）以上，PPGI Z27 （含）以上 TOP ≧25U , BK 兩層塗裝 (OFP00448)-{.不符.} 2. 再三提醒確認！CNS &JIS 塗裝 PVDF 需要"3類"耐候等級。並注意鍍層或膜厚是否符合.... (OFP00568)-{.不符.} | 1. 部分大陸料含B元素超過CNS規範管制，故請原料CNS規範之訂單不要配大陸料 (OFP00684)-{.不符.} | 1. 訂單若有厚度變異，冷軋厚度公差比照烤漆計算公式 , 但最小為 1/2 公差做設定 (OFP00254)-{.不符.} 2. "偏薄要求訂單" 鍍後厚度減 鍍後厚度下限需大於 0.02 MM,以免發生厚度不足狀況 (OFP00369)-{.不符.} 3. 提醒：CNS 第三類保固 PPGL AZ150（含）以上，PPGI Z27 （含）以上 TOP ≧25U , BK 兩層塗裝 (OFP00448)-{.不符.} 4. 再三提醒確認！CNS &JIS 塗裝 PVDF 需要"3類"耐候等級。並注意鍍層或膜厚是否符合.... (OFP00568)-{.不符.} 5. 部分大陸料含B元素超過CNS規範管制，故請原料CNS規範之訂單不要配大陸料 (OFP00684)-{.不符.} | 訂單:2512DFD079/002 CPL <生產備註> 事項如下 . 除HGI/ HGL 訂單邊緣不噴油. 其餘皆側緣噴油 (RMK00285) | 訂單:2512DFD079/002 CR1 無 <生產備註> 事項 | 訂單:2512DFD079/002 CR2 無 <生產備註> 事項 | 訂單:2512DFD079/002 CG1 <生產備註> 事項如下 . 平板類,鍍鋅生產時SKIN PASS & T/L 請依據鍍鋅標準規定生產 (RMK00100) . 鍍鋅表面不可有鋅痕、壓痕、凹陷、及刮傷 、應變痕等。 (RMK00100) . 出口鋼捲盤捲後目視不允許有鼓起. (RMK00100) . 鍍層 AZ150 (含) 以上 , 鋅花等級 C~E 目標D，避免鋅花晶界明顯後續造成烤漆點狀未塗漆。 (RMK00565) | 訂單:2512DFD079/002 CG2 <生產備註> 事項如下 . 平板類,鍍鋅生產時SKIN PASS & T/L 請依據鍍鋅標準規定生產 (RMK00100) . 鍍鋅表面不可有鋅痕、壓痕、凹陷、及刮傷 、應變痕等。 (RMK00100) . 出口鋼捲盤捲後目視不允許有鼓起. (RMK00100) . 鍍層 AZ150 (含) 以上 , 鋅花等級 C~E 目標D，避免鋅花晶界明顯後續造成烤漆點狀未塗漆。 (RMK00565) | 訂單:2512DFD079/002 CC1 <生產備註> 事項如下 . 1.本單若塗裝背面漆一律改為REVERSE COATING 例外訂單如下敘述 (RMK00163) . 2.例外訂單為R字頭超低光澤與PVDF (＞25μ)，背面漆可改 NATURE COATING，但搭配底漆避免遮蓋性不佳 (RMK00163) . ★品檢注意！JIS&CNS 訂單必須每滿50噸一定要再做一次TEST (RMK00259) . 1.有客戶要下CNS第3類,以下備註麻煩CCP與TSD遵循,謝謝! (RMK00394) . 1.1.面漆塗佈量務必>=90%（如果背面用面漆也一樣） (RMK00394) . 1.2.務必留30cm*全寬試片1片,供實驗室委託確認SST與QUV性能。並於試片上註明"SST 2000HRS、QUV 1500HRS" (RMK00394) . 【PMT】本單面漆為"PVDF"，經會議決議需量測板溫並記錄之。每一張排程需量測一次否則追究責任 (RMK00503) | 訂單:2512DFD079/002 CC2 <生產備註> 事項如下 . 1.本單若塗裝背面漆一律改為REVERSE COATING 例外訂單如下敘述 (RMK00163) . 2.例外訂單為R字頭超低光澤與PVDF (＞25μ)，背面漆可改 NATURE COATING，但搭配底漆避免遮蓋性不佳 (RMK00163) . ★品檢注意！JIS&CNS 訂單必須每滿50噸一定要再做一次TEST (RMK00259) . 1.有客戶要下CNS第3類,以下備註麻煩CCP與TSD遵循,謝謝! (RMK00394) . 1.1.面漆塗佈量務必>=90%（如果背面用面漆也一樣） (RMK00394) . 1.2.務必留30cm*全寬試片1片,供實驗室委託確認SST與QUV性能。並於試片上註明"SST 2000HRS、QUV 1500HRS" (RMK00394) . 【PMT】本單面漆為"PVDF"，經會議決議需量測板溫並記錄之。每一張排程需量測一次否則追究責任 (RMK00503) | 訂單:2512DFD079/002 RCL 無 <生產備註> 事項 | 訂單:2512DFD079/002 CCPK 無 <生產備註> 事項 | 訂單:2512DFD079/002 CGQC <品檢備註> 事項如下 . 鍍層 AZ150 (含) 以上 , 鋅花等級 C~E 目標D，避免鋅花晶界明顯後續造成烤漆點狀未塗漆。 (RMK00565) | 訂單:2512DFD079/002 CCQC <品檢備註> 事項如下 . 1.本單若塗裝背面漆一律改為REVERSE COATING 例外訂單如下敘述 (RMK00163) . 2.例外訂單為R字頭超低光澤與PVDF (＞25μ)，背面漆可改 NATURE COATING，但搭配底漆避免遮蓋性不佳 (RMK00163) . ★品檢注意！JIS&CNS 訂單必須每滿50噸一定要再做一次TEST (RMK00259) . 1.有客戶要下CNS第3類,以下備註麻煩CCP與TSD遵循,謝謝! (RMK00394) . 1.1.面漆塗佈量務必>=90%（如果背面用面漆也一樣） (RMK00394) . 1.2.務必留30cm*全寬試片1片,供實驗室委託確認SST與QUV性能。並於試片上註明"SST 2000HRS、QUV 1500HRS" (RMK00394) . 【PMT】本單面漆為"PVDF"，經會議決議需量測板溫並記錄之。每一張排程需量測一次否則追究責任 (RMK00503) | 訂單:2512DFD079/002 TOL 無 <生產備註> 事項 |  | 訂單 2512DFD079/002 修改記錄如下: 20251230 16:24:32 (25028) 退火碼: >> H2, 用途碼: >> CIA008, 背面標示: >> C815, 訂單背面顏色(五碼): >> BW73Y, 背面漆膜厚: >> 12.5, 背面漆塗漆型式幾塗幾烤: >> 2, 鉻酸鹽: >> Z, 訂單厚度: >> 0.52, 訂單重: >> 40, 重量容許率(下限): >> 10, 重量容許率(上限): >> 10, 訂單寬度: >> 1219, 鍍製方式: >> AC, 鋼捲內徑: >> 508, 鋼捲下限重: >> 3, 鋼捲上限重: >> 5, 壓花條件碼: >> -, 表面花紋: >> R, 綠色識別碼: >> -, 印刷輥號: >> -, 產品代碼: >> PPGL, 皮膜碼: >> -, 單位別: >> M, 油品種類: >> Z, 塗油量: >> Z, 包裝代碼: >> D2 , 保護膜碼: >> -, 客戶試片取樣型式: >> -, 調質碼: >> S, 套筒碼: >> R , 規格: >> CGLC570-30, 製造標準: >> CNS, 表面處理劑種類: >> Z, 表面處理劑塗佈量: >> Z, 伸長率測試: >> N, 硬度測試碼: >> N, 抗拉強度測試: >> N, 降伏強度測試: >> N, 厚度變異: >> -1.4, 訂單正面顏色(五碼): >> FY326, 正面漆膜厚: >> 25, 正面漆塗漆型式幾塗幾烤: >> 2, 修邊碼: >> Y, 重量碼: >> AW, 鋼捲捲向: >> I, 鍍層碼: >> AZ150, | H:厚度偏薄
PPGL | 2512DFD079/003 | 1. 提醒：CNS 第三類保固 PPGL AZ150（含）以上，PPGI Z27 （含）以上 TOP ≧25U , BK 兩層塗裝 (OFP00448)-{.不符.} 2. 再三提醒確認！CNS &JIS 塗裝 PVDF 需要"3類"耐候等級。並注意鍍層或膜厚是否符合.... (OFP00568)-{.不符.} | 1. 部分大陸料含B元素超過CNS規範管制，故請原料CNS規範之訂單不要配大陸料 (OFP00684)-{.不符.} | 1. 訂單若有厚度變異，冷軋厚度公差比照烤漆計算公式 , 但最小為 1/2 公差做設定 (OFP00254)-{.不符.} 2. "偏薄要求訂單" 鍍後厚度減 鍍後厚度下限需大於 0.02 MM,以免發生厚度不足狀況 (OFP00369)-{.不符.} 3. 提醒：CNS 第三類保固 PPGL AZ150（含）以上，PPGI Z27 （含）以上 TOP ≧25U , BK 兩層塗裝 (OFP00448)-{.不符.} 4. 再三提醒確認！CNS &JIS 塗裝 PVDF 需要"3類"耐候等級。並注意鍍層或膜厚是否符合.... (OFP00568)-{.不符.} 5. 部分大陸料含B元素超過CNS規範管制，故請原料CNS規範之訂單不要配大陸料 (OFP00684)-{.不符.} | 訂單:2512DFD079/003 CPL <生產備註> 事項如下 . 除HGI/ HGL 訂單邊緣不噴油. 其餘皆側緣噴油 (RMK00285) | 訂單:2512DFD079/003 CR1 <生產備註> 事項如下 . 完軋寬度超出管制值上限≦2mm時,冷軋繼續生產並填寫品質異常通報單給鍍鋅線,以便調整張力與板溫 (RMK00278) | 訂單:2512DFD079/003 CR2 <生產備註> 事項如下 . 完軋寬度超出管制值上限≦2mm時,冷軋繼續生產並填寫品質異常通報單給鍍鋅線,以便調整張力與板溫 (RMK00278) | 訂單:2512DFD079/003 CG1 <生產備註> 事項如下 . 平板類,鍍鋅生產時SKIN PASS & T/L 請依據鍍鋅標準規定生產 (RMK00100) . 鍍鋅表面不可有鋅痕、壓痕、凹陷、及刮傷 、應變痕等。 (RMK00100) . 出口鋼捲盤捲後目視不允許有鼓起. (RMK00100) | 訂單:2512DFD079/003 CG2 <生產備註> 事項如下 . 平板類,鍍鋅生產時SKIN PASS & T/L 請依據鍍鋅標準規定生產 (RMK00100) . 鍍鋅表面不可有鋅痕、壓痕、凹陷、及刮傷 、應變痕等。 (RMK00100) . 出口鋼捲盤捲後目視不允許有鼓起. (RMK00100) | 訂單:2512DFD079/003 CC1 <生產備註> 事項如下 . 1.本單若塗裝背面漆一律改為REVERSE COATING 例外訂單如下敘述 (RMK00163) . 2.例外訂單為R字頭超低光澤與PVDF (＞25μ)，背面漆可改 NATURE COATING，但搭配底漆避免遮蓋性不佳 (RMK00163) . ★品檢注意！JIS&CNS 訂單必須每滿50噸一定要再做一次TEST (RMK00259) . 1.有客戶要下CNS第3類,以下備註麻煩CCP與TSD遵循,謝謝! (RMK00394) . 1.1.面漆塗佈量務必>=90%（如果背面用面漆也一樣） (RMK00394) . 1.2.務必留30cm*全寬試片1片,供實驗室委託確認SST與QUV性能。並於試片上註明"SST 2000HRS、QUV 1500HRS" (RMK00394) . 【PMT】本單面漆為"PVDF"，經會議決議需量測板溫並記錄之。每一張排程需量測一次否則追究責任 (RMK00503) | 訂單:2512DFD079/003 CC2 <生產備註> 事項如下 . 1.本單若塗裝背面漆一律改為REVERSE COATING 例外訂單如下敘述 (RMK00163) . 2.例外訂單為R字頭超低光澤與PVDF (＞25μ)，背面漆可改 NATURE COATING，但搭配底漆避免遮蓋性不佳 (RMK00163) . ★品檢注意！JIS&CNS 訂單必須每滿50噸一定要再做一次TEST (RMK00259) . 1.有客戶要下CNS第3類,以下備註麻煩CCP與TSD遵循,謝謝! (RMK00394) . 1.1.面漆塗佈量務必>=90%（如果背面用面漆也一樣） (RMK00394) . 1.2.務必留30cm*全寬試片1片,供實驗室委託確認SST與QUV性能。並於試片上註明"SST 2000HRS、QUV 1500HRS" (RMK00394) . 【PMT】本單面漆為"PVDF"，經會議決議需量測板溫並記錄之。每一張排程需量測一次否則追究責任 (RMK00503) | 訂單:2512DFD079/003 RCL 無 <生產備註> 事項 | 訂單:2512DFD079/003 CCPK 無 <生產備註> 事項 | 訂單:2512DFD079/003 CGQC 無 <品檢備註> 事項 | 訂單:2512DFD079/003 CCQC <品檢備註> 事項如下 . 1.本單若塗裝背面漆一律改為REVERSE COATING 例外訂單如下敘述 (RMK00163) . 2.例外訂單為R字頭超低光澤與PVDF (＞25μ)，背面漆可改 NATURE COATING，但搭配底漆避免遮蓋性不佳 (RMK00163) . ★品檢注意！JIS&CNS 訂單必須每滿50噸一定要再做一次TEST (RMK00259) . 1.有客戶要下CNS第3類,以下備註麻煩CCP與TSD遵循,謝謝! (RMK00394) . 1.1.面漆塗佈量務必>=90%（如果背面用面漆也一樣） (RMK00394) . 1.2.務必留30cm*全寬試片1片,供實驗室委託確認SST與QUV性能。並於試片上註明"SST 2000HRS、QUV 1500HRS" (RMK00394) . 【PMT】本單面漆為"PVDF"，經會議決議需量測板溫並記錄之。每一張排程需量測一次否則追究責任 (RMK00503) | 訂單:2512DFD079/003 TOL 無 <生產備註> 事項 |  | 訂單 2512DFD079/003 修改記錄如下: 20251230 16:24:36 (25028) 退火碼: >> S1, 用途碼: >> CIA008, 背面標示: >> C815, 訂單背面顏色(五碼): >> BW73Y, 背面漆膜厚: >> 12.5, 背面漆塗漆型式幾塗幾烤: >> 2, 鉻酸鹽: >> Z, 訂單厚度: >> 0.52, 訂單重: >> 40, 重量容許率(下限): >> 10, 重量容許率(上限): >> 10, 訂單寬度: >> 914, 鍍製方式: >> AC, 鋼捲內徑: >> 508, 鋼捲下限重: >> 3, 鋼捲上限重: >> 5, 壓花條件碼: >> -, 表面花紋: >> R, 綠色識別碼: >> -, 印刷輥號: >> -, 產品代碼: >> PPGL, 皮膜碼: >> -, 單位別: >> M, 油品種類: >> Z, 塗油量: >> Z, 包裝代碼: >> D2 , 保護膜碼: >> -, 客戶試片取樣型式: >> -, 調質碼: >> S, 套筒碼: >> R , 規格: >> CGLC400-30, 製造標準: >> CNS, 表面處理劑種類: >> Z, 表面處理劑塗佈量: >> Z, 伸長率測試: >> N, 硬度測試碼: >> N, 抗拉強度測試: >> N, 降伏強度測試: >> N, 厚度變異: >> -1.4, 訂單正面顏色(五碼): >> FB206, 正面漆膜厚: >> 25, 正面漆塗漆型式幾塗幾烤: >> 2, 修邊碼: >> Y, 重量碼: >> AW, 鋼捲捲向: >> I, 鍍層碼: >> AZ150, | H:厚度偏薄
PPGL | 2512DFD080/001 |  | 1. 部分大陸料含B元素超過CNS規範管制，故請原料CNS規範之訂單不要配大陸料 (OFP00684)-{.不符.} | 1. 訂單若有厚度變異，冷軋厚度公差比照烤漆計算公式 , 但最小為 1/2 公差做設定 (OFP00254)-{.不符.} 2. "偏薄要求訂單" 鍍後厚度減 鍍後厚度下限需大於 0.02 MM,以免發生厚度不足狀況 (OFP00369)-{.不符.} 3. 部分大陸料含B元素超過CNS規範管制，故請原料CNS規範之訂單不要配大陸料 (OFP00684)-{.不符.} | 訂單:2512DFD080/001 CPL <生產備註> 事項如下 . 除HGI/ HGL 訂單邊緣不噴油. 其餘皆側緣噴油 (RMK00285) | 訂單:2512DFD080/001 CR1 無 <生產備註> 事項 | 訂單:2512DFD080/001 CR2 無 <生產備註> 事項 | 訂單:2512DFD080/001 CG1 <生產備註> 事項如下 . 平板類,鍍鋅生產時SKIN PASS & T/L 請依據鍍鋅標準規定生產 (RMK00100) . 鍍鋅表面不可有鋅痕、壓痕、凹陷、及刮傷 、應變痕等。 (RMK00100) . 出口鋼捲盤捲後目視不允許有鼓起. (RMK00100) . 鍍層 AZ150 (含) 以上 , 鋅花等級 C~E 目標D，避免鋅花晶界明顯後續造成烤漆點狀未塗漆。 (RMK00565) | 訂單:2512DFD080/001 CG2 <生產備註> 事項如下 . 平板類,鍍鋅生產時SKIN PASS & T/L 請依據鍍鋅標準規定生產 (RMK00100) . 鍍鋅表面不可有鋅痕、壓痕、凹陷、及刮傷 、應變痕等。 (RMK00100) . 出口鋼捲盤捲後目視不允許有鼓起. (RMK00100) . 鍍層 AZ150 (含) 以上 , 鋅花等級 C~E 目標D，避免鋅花晶界明顯後續造成烤漆點狀未塗漆。 (RMK00565) | 訂單:2512DFD080/001 CC1 <生產備註> 事項如下 . 1.本單若塗裝背面漆一律改為REVERSE COATING 例外訂單如下敘述 (RMK00163) . 2.例外訂單為R字頭超低光澤與PVDF (＞25μ)，背面漆可改 NATURE COATING，但搭配底漆避免遮蓋性不佳 (RMK00163) . ★品檢注意！JIS&CNS 訂單必須每滿50噸一定要再做一次TEST (RMK00259) | 訂單:2512DFD080/001 CC2 <生產備註> 事項如下 . 1.本單若塗裝背面漆一律改為REVERSE COATING 例外訂單如下敘述 (RMK00163) . 2.例外訂單為R字頭超低光澤與PVDF (＞25μ)，背面漆可改 NATURE COATING，但搭配底漆避免遮蓋性不佳 (RMK00163) . ★品檢注意！JIS&CNS 訂單必須每滿50噸一定要再做一次TEST (RMK00259) | 訂單:2512DFD080/001 RCL 無 <生產備註> 事項 | 訂單:2512DFD080/001 CCPK 無 <生產備註> 事項 | 訂單:2512DFD080/001 CGQC <品檢備註> 事項如下 . 鍍層 AZ150 (含) 以上 , 鋅花等級 C~E 目標D，避免鋅花晶界明顯後續造成烤漆點狀未塗漆。 (RMK00565) | 訂單:2512DFD080/001 CCQC <品檢備註> 事項如下 . 1.本單若塗裝背面漆一律改為REVERSE COATING 例外訂單如下敘述 (RMK00163) . 2.例外訂單為R字頭超低光澤與PVDF (＞25μ)，背面漆可改 NATURE COATING，但搭配底漆避免遮蓋性不佳 (RMK00163) . ★品檢注意！JIS&CNS 訂單必須每滿50噸一定要再做一次TEST (RMK00259) | 訂單:2512DFD080/001 TOL 無 <生產備註> 事項 |  | 訂單 2512DFD080/001 修改記錄如下: 20251230 16:26:55 (25028) 退火碼: >> H2, 用途碼: >> CIA008, 背面標示: >> C814, 訂單背面顏色(五碼): >> BW73Y, 背面漆膜厚: >> 12.5, 背面漆塗漆型式幾塗幾烤: >> 2, 鉻酸鹽: >> Z, 訂單厚度: >> 0.52, 訂單重: >> 30, 重量容許率(下限): >> 10, 重量容許率(上限): >> 10, 訂單寬度: >> 1219, 鍍製方式: >> AC, 鋼捲內徑: >> 508, 鋼捲下限重: >> 3, 鋼捲上限重: >> 5, 壓花條件碼: >> -, 表面花紋: >> R, 綠色識別碼: >> -, 印刷輥號: >> -, 產品代碼: >> PPGL, 皮膜碼: >> -, 單位別: >> M, 油品種類: >> Z, 塗油量: >> Z, 包裝代碼: >> D2 , 保護膜碼: >> -, 客戶試片取樣型式: >> -, 調質碼: >> S, 套筒碼: >> R , 規格: >> CGLC570-20, 製造標準: >> CNS, 表面處理劑種類: >> Z, 表面處理劑塗佈量: >> Z, 伸長率測試: >> N, 硬度測試碼: >> N, 抗拉強度測試: >> N, 降伏強度測試: >> N, 厚度變異: >> -1.4, 訂單正面顏色(五碼): >> SY356, 正面漆膜厚: >> 25, 正面漆塗漆型式幾塗幾烤: >> 2, 修邊碼: >> Y, 重量碼: >> AW, 鋼捲捲向: >> I, 鍍層碼: >> AZ150, | H:厚度偏薄
PPGL | 2512DFD080/002 |  | 1. 部分大陸料含B元素超過CNS規範管制，故請原料CNS規範之訂單不要配大陸料 (OFP00684)-{.不符.} | 1. 訂單若有厚度變異，冷軋厚度公差比照烤漆計算公式 , 但最小為 1/2 公差做設定 (OFP00254)-{.不符.} 2. "偏薄要求訂單" 鍍後厚度減 鍍後厚度下限需大於 0.02 MM,以免發生厚度不足狀況 (OFP00369)-{.不符.} 3. 部分大陸料含B元素超過CNS規範管制，故請原料CNS規範之訂單不要配大陸料 (OFP00684)-{.不符.} | 訂單:2512DFD080/002 CPL <生產備註> 事項如下 . 除HGI/ HGL 訂單邊緣不噴油. 其餘皆側緣噴油 (RMK00285) | 訂單:2512DFD080/002 CR1 <生產備註> 事項如下 . 完軋寬度超出管制值上限≦2mm時,冷軋繼續生產並填寫品質異常通報單給鍍鋅線,以便調整張力與板溫 (RMK00278) | 訂單:2512DFD080/002 CR2 <生產備註> 事項如下 . 完軋寬度超出管制值上限≦2mm時,冷軋繼續生產並填寫品質異常通報單給鍍鋅線,以便調整張力與板溫 (RMK00278) | 訂單:2512DFD080/002 CG1 <生產備註> 事項如下 . 平板類,鍍鋅生產時SKIN PASS & T/L 請依據鍍鋅標準規定生產 (RMK00100) . 鍍鋅表面不可有鋅痕、壓痕、凹陷、及刮傷 、應變痕等。 (RMK00100) . 出口鋼捲盤捲後目視不允許有鼓起. (RMK00100) | 訂單:2512DFD080/002 CG2 <生產備註> 事項如下 . 平板類,鍍鋅生產時SKIN PASS & T/L 請依據鍍鋅標準規定生產 (RMK00100) . 鍍鋅表面不可有鋅痕、壓痕、凹陷、及刮傷 、應變痕等。 (RMK00100) . 出口鋼捲盤捲後目視不允許有鼓起. (RMK00100) | 訂單:2512DFD080/002 CC1 <生產備註> 事項如下 . 1.本單若塗裝背面漆一律改為REVERSE COATING 例外訂單如下敘述 (RMK00163) . 2.例外訂單為R字頭超低光澤與PVDF (＞25μ)，背面漆可改 NATURE COATING，但搭配底漆避免遮蓋性不佳 (RMK00163) . ★品檢注意！JIS&CNS 訂單必須每滿50噸一定要再做一次TEST (RMK00259) | 訂單:2512DFD080/002 CC2 <生產備註> 事項如下 . 1.本單若塗裝背面漆一律改為REVERSE COATING 例外訂單如下敘述 (RMK00163) . 2.例外訂單為R字頭超低光澤與PVDF (＞25μ)，背面漆可改 NATURE COATING，但搭配底漆避免遮蓋性不佳 (RMK00163) . ★品檢注意！JIS&CNS 訂單必須每滿50噸一定要再做一次TEST (RMK00259) | 訂單:2512DFD080/002 RCL 無 <生產備註> 事項 | 訂單:2512DFD080/002 CCPK 無 <生產備註> 事項 | 訂單:2512DFD080/002 CGQC 無 <品檢備註> 事項 | 訂單:2512DFD080/002 CCQC <品檢備註> 事項如下 . 1.本單若塗裝背面漆一律改為REVERSE COATING 例外訂單如下敘述 (RMK00163) . 2.例外訂單為R字頭超低光澤與PVDF (＞25μ)，背面漆可改 NATURE COATING，但搭配底漆避免遮蓋性不佳 (RMK00163) . ★品檢注意！JIS&CNS 訂單必須每滿50噸一定要再做一次TEST (RMK00259) | 訂單:2512DFD080/002 TOL 無 <生產備註> 事項 |  | 訂單 2512DFD080/002 修改記錄如下: 20251230 16:27:00 (25028) 退火碼: >> S1, 用途碼: >> CIA008, 背面標示: >> C814, 訂單背面顏色(五碼): >> BW73Y, 背面漆膜厚: >> 12.5, 背面漆塗漆型式幾塗幾烤: >> 2, 鉻酸鹽: >> Z, 訂單厚度: >> 0.52, 訂單重: >> 30, 重量容許率(下限): >> 10, 重量容許率(上限): >> 10, 訂單寬度: >> 914, 鍍製方式: >> AC, 鋼捲內徑: >> 508, 鋼捲下限重: >> 3, 鋼捲上限重: >> 5, 壓花條件碼: >> -, 表面花紋: >> R, 綠色識別碼: >> -, 印刷輥號: >> -, 產品代碼: >> PPGL, 皮膜碼: >> -, 單位別: >> M, 油品種類: >> Z, 塗油量: >> Z, 包裝代碼: >> D2 , 保護膜碼: >> -, 客戶試片取樣型式: >> -, 調質碼: >> S, 套筒碼: >> R , 規格: >> CGLC400-20, 製造標準: >> CNS, 表面處理劑種類: >> Z, 表面處理劑塗佈量: >> Z, 伸長率測試: >> N, 硬度測試碼: >> N, 抗拉強度測試: >> N, 降伏強度測試: >> N, 厚度變異: >> -1.4, 訂單正面顏色(五碼): >> SC218, 正面漆膜厚: >> 25, 正面漆塗漆型式幾塗幾烤: >> 2, 修邊碼: >> Y, 重量碼: >> AW, 鋼捲捲向: >> I, 鍍層碼: >> AZ150, | H:厚度偏薄
PPGL | 2512DFD080/003 |  | 1. 部分大陸料含B元素超過CNS規範管制，故請原料CNS規範之訂單不要配大陸料 (OFP00684)-{.不符.} | 1. 訂單若有厚度變異，冷軋厚度公差比照烤漆計算公式 , 但最小為 1/2 公差做設定 (OFP00254)-{.不符.} 2. "偏薄要求訂單" 鍍後厚度減 鍍後厚度下限需大於 0.02 MM,以免發生厚度不足狀況 (OFP00369)-{.不符.} 3. 部分大陸料含B元素超過CNS規範管制，故請原料CNS規範之訂單不要配大陸料 (OFP00684)-{.不符.} | 訂單:2512DFD080/003 CPL <生產備註> 事項如下 . 除HGI/ HGL 訂單邊緣不噴油. 其餘皆側緣噴油 (RMK00285) | 訂單:2512DFD080/003 CR1 <生產備註> 事項如下 . 完軋寬度超出管制值上限≦2mm時,冷軋繼續生產並填寫品質異常通報單給鍍鋅線,以便調整張力與板溫 (RMK00278) | 訂單:2512DFD080/003 CR2 <生產備註> 事項如下 . 完軋寬度超出管制值上限≦2mm時,冷軋繼續生產並填寫品質異常通報單給鍍鋅線,以便調整張力與板溫 (RMK00278) | 訂單:2512DFD080/003 CG1 <生產備註> 事項如下 . 平板類,鍍鋅生產時SKIN PASS & T/L 請依據鍍鋅標準規定生產 (RMK00100) . 鍍鋅表面不可有鋅痕、壓痕、凹陷、及刮傷 、應變痕等。 (RMK00100) . 出口鋼捲盤捲後目視不允許有鼓起. (RMK00100) | 訂單:2512DFD080/003 CG2 <生產備註> 事項如下 . 平板類,鍍鋅生產時SKIN PASS & T/L 請依據鍍鋅標準規定生產 (RMK00100) . 鍍鋅表面不可有鋅痕、壓痕、凹陷、及刮傷 、應變痕等。 (RMK00100) . 出口鋼捲盤捲後目視不允許有鼓起. (RMK00100) | 訂單:2512DFD080/003 CC1 <生產備註> 事項如下 . 1.本單若塗裝背面漆一律改為REVERSE COATING 例外訂單如下敘述 (RMK00163) . 2.例外訂單為R字頭超低光澤與PVDF (＞25μ)，背面漆可改 NATURE COATING，但搭配底漆避免遮蓋性不佳 (RMK00163) . ★品檢注意！JIS&CNS 訂單必須每滿50噸一定要再做一次TEST (RMK00259) . 【抽氣量】白色系在CC1生產時,FINISH抽氣量請設定250,如生產中發生色差b值異常升高,請股長再加大抽氣量因應 (RMK00560) | 訂單:2512DFD080/003 CC2 <生產備註> 事項如下 . 1.本單若塗裝背面漆一律改為REVERSE COATING 例外訂單如下敘述 (RMK00163) . 2.例外訂單為R字頭超低光澤與PVDF (＞25μ)，背面漆可改 NATURE COATING，但搭配底漆避免遮蓋性不佳 (RMK00163) . ★品檢注意！JIS&CNS 訂單必須每滿50噸一定要再做一次TEST (RMK00259) . 【抽氣量】白色系在CC1生產時,FINISH抽氣量請設定250,如生產中發生色差b值異常升高,請股長再加大抽氣量因應 (RMK00560) | 訂單:2512DFD080/003 RCL 無 <生產備註> 事項 | 訂單:2512DFD080/003 CCPK 無 <生產備註> 事項 | 訂單:2512DFD080/003 CGQC 無 <品檢備註> 事項 | 訂單:2512DFD080/003 CCQC <品檢備註> 事項如下 . 1.本單若塗裝背面漆一律改為REVERSE COATING 例外訂單如下敘述 (RMK00163) . 2.例外訂單為R字頭超低光澤與PVDF (＞25μ)，背面漆可改 NATURE COATING，但搭配底漆避免遮蓋性不佳 (RMK00163) . ★品檢注意！JIS&CNS 訂單必須每滿50噸一定要再做一次TEST (RMK00259) | 訂單:2512DFD080/003 TOL 無 <生產備註> 事項 |  | 訂單 2512DFD080/003 修改記錄如下: 20251230 16:27:04 (25028) 退火碼: >> S1, 用途碼: >> CIA008, 背面標示: >> C814, 訂單背面顏色(五碼): >> BW73Y, 背面漆膜厚: >> 12.5, 背面漆塗漆型式幾塗幾烤: >> 2, 鉻酸鹽: >> Z, 訂單厚度: >> 0.52, 訂單重: >> 40, 重量容許率(下限): >> 10, 重量容許率(上限): >> 10, 訂單寬度: >> 1219, 鍍製方式: >> AC, 鋼捲內徑: >> 508, 鋼捲下限重: >> 3, 鋼捲上限重: >> 5, 壓花條件碼: >> -, 表面花紋: >> R, 綠色識別碼: >> -, 印刷輥號: >> -, 產品代碼: >> PPGL, 皮膜碼: >> -, 單位別: >> M, 油品種類: >> Z, 塗油量: >> Z, 包裝代碼: >> D2 , 保護膜碼: >> -, 客戶試片取樣型式: >> -, 調質碼: >> S, 套筒碼: >> R , 規格: >> CGLC400-20, 製造標準: >> CNS, 表面處理劑種類: >> Z, 表面處理劑塗佈量: >> Z, 伸長率測試: >> N, 硬度測試碼: >> N, 抗拉強度測試: >> N, 降伏強度測試: >> N, 厚度變異: >> -1.4, 訂單正面顏色(五碼): >> SW336, 正面漆膜厚: >> 25, 正面漆塗漆型式幾塗幾烤: >> 2, 修邊碼: >> Y, 重量碼: >> AW, 鋼捲捲向: >> I, 鍍層碼: >> AZ150, | H:厚度偏薄
PPGL | 2512DFD080/004 |  | 1. 部分大陸料含B元素超過CNS規範管制，故請原料CNS規範之訂單不要配大陸料 (OFP00684)-{.不符.} | 1. 訂單若有厚度變異，冷軋厚度公差比照烤漆計算公式 , 但最小為 1/2 公差做設定 (OFP00254)-{.不符.} 2. "偏薄要求訂單" 鍍後厚度減 鍍後厚度下限需大於 0.02 MM,以免發生厚度不足狀況 (OFP00369)-{.不符.} 3. 部分大陸料含B元素超過CNS規範管制，故請原料CNS規範之訂單不要配大陸料 (OFP00684)-{.不符.} | 訂單:2512DFD080/004 CPL <生產備註> 事項如下 . 除HGI/ HGL 訂單邊緣不噴油. 其餘皆側緣噴油 (RMK00285) | 訂單:2512DFD080/004 CR1 無 <生產備註> 事項 | 訂單:2512DFD080/004 CR2 無 <生產備註> 事項 | 訂單:2512DFD080/004 CG1 <生產備註> 事項如下 . 平板類,鍍鋅生產時SKIN PASS & T/L 請依據鍍鋅標準規定生產 (RMK00100) . 鍍鋅表面不可有鋅痕、壓痕、凹陷、及刮傷 、應變痕等。 (RMK00100) . 出口鋼捲盤捲後目視不允許有鼓起. (RMK00100) . 鍍層 AZ150 (含) 以上 , 鋅花等級 C~E 目標D，避免鋅花晶界明顯後續造成烤漆點狀未塗漆。 (RMK00565) | 訂單:2512DFD080/004 CG2 <生產備註> 事項如下 . 平板類,鍍鋅生產時SKIN PASS & T/L 請依據鍍鋅標準規定生產 (RMK00100) . 鍍鋅表面不可有鋅痕、壓痕、凹陷、及刮傷 、應變痕等。 (RMK00100) . 出口鋼捲盤捲後目視不允許有鼓起. (RMK00100) . 鍍層 AZ150 (含) 以上 , 鋅花等級 C~E 目標D，避免鋅花晶界明顯後續造成烤漆點狀未塗漆。 (RMK00565) | 訂單:2512DFD080/004 CC1 <生產備註> 事項如下 . 1.本單若塗裝背面漆一律改為REVERSE COATING 例外訂單如下敘述 (RMK00163) . 2.例外訂單為R字頭超低光澤與PVDF (＞25μ)，背面漆可改 NATURE COATING，但搭配底漆避免遮蓋性不佳 (RMK00163) . ★品檢注意！JIS&CNS 訂單必須每滿50噸一定要再做一次TEST (RMK00259) . 【抽氣量】白色系在CC1生產時,FINISH抽氣量請設定250,如生產中發生色差b值異常升高,請股長再加大抽氣量因應 (RMK00560) | 訂單:2512DFD080/004 CC2 <生產備註> 事項如下 . 1.本單若塗裝背面漆一律改為REVERSE COATING 例外訂單如下敘述 (RMK00163) . 2.例外訂單為R字頭超低光澤與PVDF (＞25μ)，背面漆可改 NATURE COATING，但搭配底漆避免遮蓋性不佳 (RMK00163) . ★品檢注意！JIS&CNS 訂單必須每滿50噸一定要再做一次TEST (RMK00259) . 【抽氣量】白色系在CC1生產時,FINISH抽氣量請設定250,如生產中發生色差b值異常升高,請股長再加大抽氣量因應 (RMK00560) | 訂單:2512DFD080/004 RCL 無 <生產備註> 事項 | 訂單:2512DFD080/004 CCPK 無 <生產備註> 事項 | 訂單:2512DFD080/004 CGQC <品檢備註> 事項如下 . 鍍層 AZ150 (含) 以上 , 鋅花等級 C~E 目標D，避免鋅花晶界明顯後續造成烤漆點狀未塗漆。 (RMK00565) | 訂單:2512DFD080/004 CCQC <品檢備註> 事項如下 . 1.本單若塗裝背面漆一律改為REVERSE COATING 例外訂單如下敘述 (RMK00163) . 2.例外訂單為R字頭超低光澤與PVDF (＞25μ)，背面漆可改 NATURE COATING，但搭配底漆避免遮蓋性不佳 (RMK00163) . ★品檢注意！JIS&CNS 訂單必須每滿50噸一定要再做一次TEST (RMK00259) | 訂單:2512DFD080/004 TOL 無 <生產備註> 事項 |  | 訂單 2512DFD080/004 修改記錄如下: 20251230 16:27:08 (25028) 退火碼: >> H2, 用途碼: >> CIA008, 背面標示: >> C814, 訂單背面顏色(五碼): >> BW73Y, 背面漆膜厚: >> 12.5, 背面漆塗漆型式幾塗幾烤: >> 2, 鉻酸鹽: >> Z, 訂單厚度: >> 0.52, 訂單重: >> 40, 重量容許率(下限): >> 10, 重量容許率(上限): >> 10, 訂單寬度: >> 1219, 鍍製方式: >> AC, 鋼捲內徑: >> 508, 鋼捲下限重: >> 3, 鋼捲上限重: >> 5, 壓花條件碼: >> -, 表面花紋: >> R, 綠色識別碼: >> -, 印刷輥號: >> -, 產品代碼: >> PPGL, 皮膜碼: >> -, 單位別: >> M, 油品種類: >> Z, 塗油量: >> Z, 包裝代碼: >> D2 , 保護膜碼: >> -, 客戶試片取樣型式: >> -, 調質碼: >> S, 套筒碼: >> R , 規格: >> CGLC570-20, 製造標準: >> CNS, 表面處理劑種類: >> Z, 表面處理劑塗佈量: >> Z, 伸長率測試: >> N, 硬度測試碼: >> N, 抗拉強度測試: >> N, 降伏強度測試: >> N, 厚度變異: >> -1.4, 訂單正面顏色(五碼): >> SW336, 正面漆膜厚: >> 25, 正面漆塗漆型式幾塗幾烤: >> 2, 修邊碼: >> Y, 重量碼: >> AW, 鋼捲捲向: >> I, 鍍層碼: >> AZ150, | H:厚度偏薄
PPSUS | 2512DFD082/001 |  |  | 1. PPSUS&PPAL 單位長度(M/T)要自己算完後修改 SOP內容。RD洗衣機外殼用可用 -0.04～0 去算 (OFP00649)-{.不符.} | 訂單:2512DFD082/001 CPL 無 <生產備註> 事項 | 訂單:2512DFD082/001 CR1 無 <生產備註> 事項 | 訂單:2512DFD082/001 CR2 無 <生產備註> 事項 | 訂單:2512DFD082/001 CG1 <生產備註> 事項如下 . 瓦形屋頂用 注意鍍層控制範圍：min=標準值，Max=標準值+30 (RMK00103) . 因成形性需求故鍍層量有上限管制，排程變換前後一顆分切請U3暫留，待產線確認鍍層量後再行處置。 (RMK00103) | 訂單:2512DFD082/001 CG2 <生產備註> 事項如下 . 瓦形屋頂用 注意鍍層控制範圍：min=標準值，Max=標準值+30 (RMK00103) . 因成形性需求故鍍層量有上限管制，排程變換前後一顆分切請U3暫留，待產線確認鍍層量後再行處置。 (RMK00103) | 訂單:2512DFD082/001 CC1 <生產備註> 事項如下 . 超低光澤產品,色差計塗佈量依據5+20U為基準。RYF89 以5+22U為基準。 (RMK00103) . 請出口人員貼上"請勿堆疊"紅色標簽. (RMK00103) . R字頭色碼因色差對膜厚極其敏感，MASS目標102%~115%之間. (RMK00103) . R字頭色碼塗佈量須在20U以上,不然會有白色點狀(繩紋),已被客戶訴賠. (RMK00103) . 捲起單位張力請加大至 5.5（有另行備註要求張力設定時，依另行備註需求設定）） (RMK00103) . 1.入口板厚以平凸分釐卡量測,其W/D距板邊10mm處量測 (RMK00619) . 2.入口急峻度≦0.7%，毛邊(雙平頭分釐卡)≦30μm(一定要落實記錄，以作為品質追蹤依據) (RMK00619) . 3.出/入口鼓起≦0.5mm超出管制規格請TSD送RCL確認板形 (RMK00619) . 4.前處理皮膜Si=14±5 mg/m2於CC2品檢室Twin-X:NRC350-Si(SUS304)檢測 (RMK00619) . 5.其餘品質管制若無特別註明，則以對應的烤漆產品用途管制 (RMK00619) . 6.【捲取+套桶】出口一律 STAGGER 捲取，並使用比訂單寬度"加寬"的套桶（一般為"P"，超低光澤與印刷為"S"） (RMK00619) | 訂單:2512DFD082/001 CC2 <生產備註> 事項如下 . 超低光澤產品,色差計塗佈量依據5+20U為基準。RYF89 以5+22U為基準。 (RMK00103) . 請出口人員貼上"請勿堆疊"紅色標簽. (RMK00103) . R字頭色碼因色差對膜厚極其敏感，MASS目標102%~115%之間. (RMK00103) . R字頭色碼塗佈量須在20U以上,不然會有白色點狀(繩紋),已被客戶訴賠. (RMK00103) . 1.入口板厚以平凸分釐卡量測,其W/D距板邊10mm處量測 (RMK00619) . 2.入口急峻度≦0.7%，毛邊(雙平頭分釐卡)≦30μm(一定要落實記錄，以作為品質追蹤依據) (RMK00619) . 3.出/入口鼓起≦0.5mm超出管制規格請TSD送RCL確認板形 (RMK00619) . 4.前處理皮膜Si=14±5 mg/m2於CC2品檢室Twin-X:NRC350-Si(SUS304)檢測 (RMK00619) . 5.其餘品質管制若無特別註明，則以對應的烤漆產品用途管制 (RMK00619) . 6.【捲取+套桶】出口一律 STAGGER 捲取，並使用比訂單寬度"加寬"的套桶（一般為"P"，超低光澤與印刷為"S"） (RMK00619) | 訂單:2512DFD082/001 RCL 無 <生產備註> 事項 | 訂單:2512DFD082/001 CCPK 無 <生產備註> 事項 | 訂單:2512DFD082/001 CGQC <品檢備註> 事項如下 . 瓦形屋頂用 注意鍍層控制範圍：min=標準值，Max=標準值+30 (RMK00103) | 訂單:2512DFD082/001 CCQC <品檢備註> 事項如下 . 超低光澤產品,色差計塗佈量依據5+20U為基準。RYF89 以5+22U為基準。 (RMK00103) . R字頭色碼因色差對膜厚極其敏感，MASS目標102%~115%之間. (RMK00103) . 1.入口板厚以平凸分釐卡量測,其W/D距板邊10mm處量測 (RMK00619) . 2.入口急峻度≦0.7%，毛邊(雙平頭分釐卡)≦30μm(一定要落實記錄，以作為品質追蹤依據) (RMK00619) . 3.出/入口鼓起≦0.5mm超出管制規格請TSD送RCL確認板形 (RMK00619) . 4.前處理皮膜Si=14±5 mg/m2於CC2品檢室Twin-X:NRC350-Si(SUS304)檢測 (RMK00619) . 5.其餘品質管制若無特別註明，則以對應的烤漆產品用途管制 (RMK00619) . 6.【捲取+套桶】出口一律 STAGGER 捲取，並使用比訂單寬度"加寬"的套桶（一般為"P"，超低光澤與印刷為"S"） (RMK00619) | 訂單:2512DFD082/001 TOL 無 <生產備註> 事項 |  | 訂單 2512DFD082/001 修改記錄如下: 20251231 17:09:57 (22030) 退火碼: >> S1, 用途碼: >> CIA008, 背面標示: >> C989, 訂單背面顏色(五碼): >> BW78Y, 背面漆膜厚: >> 12.5, 背面漆塗漆型式幾塗幾烤: >> 2, 鉻酸鹽: >> Z, 訂單厚度: >> 0.46, 訂單重: >> 30, 重量容許率(下限): >> 10, 重量容許率(上限): >> 10, 訂單寬度: >> 914, 鍍製方式: >> BC, 鋼捲內徑: >> 508, 鋼捲下限重: >> 3, 鋼捲上限重: >> 5, 壓花條件碼: >> -, 表面花紋: >> -, 綠色識別碼: >> -, 印刷輥號: >> -, 產品代碼: >> PPSUS, 皮膜碼: >> -, 單位別: >> M, 油品種類: >> Z, 塗油量: >> Z, 包裝代碼: >> A3 , 保護膜碼: >> -, 客戶試片取樣數量: >> 0, 客戶試片取樣型式: >> -, 調質碼: >> S, 套筒碼: >> S , 規格: >> CSUS304-20, 製造標準: >> SYSCO, 表面處理劑種類: >> Z, 表面處理劑塗佈量: >> Z, 伸長率測試: >> N, 硬度測試碼: >> N, 抗拉強度測試: >> N, 降伏強度測試: >> N, 厚度變異: >> 0, 訂單正面顏色(五碼): >> RBF50, 正面漆膜厚: >> 25, 正面漆塗漆型式幾塗幾烤: >> 2, 修邊碼: >> Y, 重量碼: >> AW, 鋼捲捲向: >> I, 鍍層碼: >> -, | *:
PPGI | 2512DTD001/001 | 1. 確認訂單分切限重過小的原因 (OFP00158)-{.不符.} | 1. 因機械性質與加工成型問題, HRD3材質其軋延率需≧70% (OFP00143)-{.不符.} | 1. 因機械性質與加工成型問題, HRD3材質其軋延率需≧70% (OFP00143)-{.不符.} 2. DQ 料針對 JIS CNS SYSCO 底材規格請重算重抓提醒 (OFP00346)-{.不符.} 3. 高光新增備註（適用非直立式包裝）：請出口每顆鋼捲貼紅色 " 禁止疊放 " 貼紙，如果有套桶S最多2層 (OFP00366)-{.不符.} 4. 【提醒 審單人員】CR≧0.6 要於烤漆備註調降 PMT等相關。★KP抗塵PVDF不受此限 (OFP00509)-{.不符.} 5. ★厚度0.9以下DQ CR1修邊寬度+9,CR2修邊寬度+8MM；厚度0.9以上(含)CR1:CR2= +8 :+7.5->重審記得改★ (OFP00527)-{.不符.} 6. ●請確認是否RD訂單● (OFP00656)-{.不符.} | 訂單:2512DTD001/001 CPL <生產備註> 事項如下 . 【專案負責人】RD 焰宏 課長 (RMK-E_CHIN) . 酸洗線: 1.修邊刀換刀之後，排在前5顆左右生產，注意修邊刀的間隙調整 (RMK-E_CHIN) . 此規格為 HRD3/HRD3N 熱軋原料,請 CPL 注意修邊狀況. (RMK00042) . 請CPL確認修邊寬度, 如超過熱軋寬度則降速生產, 以防止板偏殘剪與局部未修邊. (RMK00189) . 除HGI/ HGL 訂單邊緣不噴油. 其餘皆側緣噴油 (RMK00285) . HRD3系列材質(HRD3M, HRD3N等)，請CPL出口協助取板，每張排程取1片(30公分x全寬)-搭接鋼捲除外，謝謝! (RMK00582) | 訂單:2512DTD001/001 CR1 <生產備註> 事項如下 . 【專案負責人】RD 焰宏 課長 (RMK-E_CHIN) . 1.軋延最末 3 Pass降速到500mpm生產，降低鋸齒邊發生機率 (RMK-E_CHIN) . 生產材質為DQ料,MILL可生產為小邊波, 但CGL不接受大邊波與中波.-請注意! (RMK00042) . DQ 產品 冷軋產出寬度 , 超寬 ≦ 3 mm 時請寫品質通報單後放行 (RMK00042) . 每組工輥生產之第一顆鋼捲, 檢查振動輥痕或砂輪痕 (RMK00307) . 軋延 DQ 材質鋼捲時，每 PASS 線速度最大 600 mpm (降低邊緣鋸齒狀程度) (RMK00385) | 訂單:2512DTD001/001 CR2 <生產備註> 事項如下 . 【專案負責人】RD 焰宏 課長 (RMK-E_CHIN) . 1.軋延最末 3 Pass降速到500mpm生產，降低鋸齒邊發生機率 (RMK-E_CHIN) . 生產材質為DQ料,MILL可生產為小邊波, 但CGL不接受大邊波與中波.-請注意! (RMK00042) . DQ 產品 冷軋產出寬度 , 超寬 ≦ 3 mm 時請寫品質通報單後放行 (RMK00042) . 每組工輥生產之第一顆鋼捲, 檢查振動輥痕或砂輪痕 (RMK00307) . 軋延 DQ 材質鋼捲時，每 PASS 線速度最大 600 mpm (降低邊緣鋸齒狀程度) (RMK00385) | 訂單:2512DTD001/001 CG1 <生產備註> 事項如下 . 【專案負責人】RD 焰宏 課長 (RMK-E_CHIN) . 2. 客戶不允許有鋅痕(Nozzle mark)、垂紋、鋅渣、板面顆粒(鋅渣)、凹點等缺陷，其它外觀品質管制同"松下洗衣機外殼"-烤漆底板家電用途之管制標準。 (RMK-E_CHIN) . 1. 工輥：上、下工輥Ra: 0.5 - 0.8μm--同冰箱側板(烤漆底板)工輥設定。 (RMK-E_CHIN) | 訂單:2512DTD001/001 CG2 <生產備註> 事項如下 . 【專案負責人】RD 焰宏 課長 (RMK-E_CHIN) . 2. 客戶不允許有鋅痕(Nozzle mark)、垂紋、鋅渣、板面顆粒(鋅渣)、凹點等缺陷，其它外觀品質管制同"松下洗衣機外殼"-烤漆底板家電用途之管制標準。 (RMK-E_CHIN) . 1. 工輥：上、下工輥Ra: 0.5 - 0.8μm--同冰箱側板(烤漆底板)工輥設定。 (RMK-E_CHIN) | 訂單:2512DTD001/001 CC1 <生產備註> 事項如下 . 【PMT】1.1.因為CR厚 0.631 mm，TOP 標準PMT以233℃去計算 (RMK-E_CHIN) . 【專案負責人】RD 焰宏 課長 (RMK-E_CHIN) . 8. 外觀(板面顆粒...等)請參照「松下洗衣機外殼PCM」管制標準放行。 (RMK-E_CHIN) . 7. 出口品檢項目：加做「應變痕測試」: 衝艾克森6mm觀察平板處有無應變痕(判定參考缺陷樣本), 以及維持測試 fluting test，頻率: 1次/母鋼。 (RMK-E_CHIN) . 6. 此排程需要 Fluting Test ,張力整平機伸長率須設定0.04～0.06%。 (RMK-E_CHIN) . 5. 背面漆BYG512使用CP#75μ濾心，使用No.2D thinner，黏度勿低於30秒。 (RMK-E_CHIN) . 4.1.依據白色洗衣機（AWF552）生產經驗，R&D 人員會預先備妥添加劑 P 劑與 A 劑，並依當天生產狀況進行添加。 (RMK-E_CHIN) . 4. AWF132採R塗裝，Thinner為NO.2B，黏度設定35~40秒，使用CPH#50μ濾心+#250鐵濾網，PMT為235±10℃。 (RMK-E_CHIN) . 3.2.生產時添加A劑 0.2% (R&D當天提供)，請於生產前30分鐘前添加及均勻攪拌。 (RMK-E_CHIN) . 3.1. 底漆：1PEF22採wet on wet塗裝，Thinner為NO.2B，黏度設定35~42秒，使用CP#75μ濾心+ #250鐵濾網，PMT為230±10℃ (RMK-E_CHIN) . 2. 線速度50mpm。 (RMK-E_CHIN) . 1. GI底材請使用表調&無毒前處理,使用無毒專用設備(回流管、PUMP...)。 (RMK-E_CHIN) . 此色為高光澤主操請注意捲起張力的提高查表 (RMK00122) . ★品檢注意！JIS&CNS 訂單必須每滿50噸一定要再做一次TEST (RMK00259) . 【抽氣量】白色系在CC1生產時,FINISH抽氣量請設定250,如生產中發生色差b值異常升高,請股長再加大抽氣量因應 (RMK00560) . 【PMT】1.2.CC2計算完後面漆每個ZONE 爐溫各降8℃為最終爐溫 (RMK00568) . 【PMT】1.3.CC2因爐溫各降8℃為最終爐溫，請股長於TEST時 確實量測板溫 (RMK00568) . 【PMT】1.4.若發現PMT不足，請上調ZONE溫度並回饋工程師 (RMK00568) . 【PMT】1.5.品檢注意！因標準PMT有下修請注意MEK測試 (RMK00568) . 【PMT】1.6.厚板少生產，請領班量測板溫並記錄之 (RMK00568) . 【疊放】出口每顆鋼捲貼紅色 " 禁止疊放 " 貼紙，如果有套桶S最多2層 (RMK00732) | 訂單:2512DTD001/001 CC2 <生產備註> 事項如下 . 【PMT】1.1.因為CR厚 0.631 mm，TOP 標準PMT以233℃去計算 (RMK-E_CHIN) . 【專案負責人】RD 焰宏 課長 (RMK-E_CHIN) . 8. 外觀(板面顆粒...等)請參照「松下洗衣機外殼PCM」管制標準放行。 (RMK-E_CHIN) . 7. 出口品檢項目：加做「應變痕測試」: 衝艾克森6mm觀察平板處有無應變痕(判定參考缺陷樣本), 以及維持測試 fluting test，頻率: 1次/母鋼。 (RMK-E_CHIN) . 6. 此排程需要 Fluting Test ,張力整平機伸長率須設定0.04～0.06%。 (RMK-E_CHIN) . 5. 背面漆BYG512使用CP#75μ濾心，使用No.2D thinner，黏度勿低於30秒。 (RMK-E_CHIN) . 4.1.依據白色洗衣機（AWF552）生產經驗，R&D 人員會預先備妥添加劑 P 劑與 A 劑，並依當天生產狀況進行添加。 (RMK-E_CHIN) . 4. AWF132採R塗裝，Thinner為NO.2B，黏度設定35~40秒，使用CPH#50μ濾心+#250鐵濾網，PMT為235±10℃。 (RMK-E_CHIN) . 3.2.生產時添加A劑 0.2% (R&D當天提供)，請於生產前30分鐘前添加及均勻攪拌。 (RMK-E_CHIN) . 3.1. 底漆：1PEF22採wet on wet塗裝，Thinner為NO.2B，黏度設定35~42秒，使用CP#75μ濾心+ #250鐵濾網，PMT為230±10℃ (RMK-E_CHIN) . 2. 線速度50mpm。 (RMK-E_CHIN) . 1. GI底材請使用表調&無毒前處理,使用無毒專用設備(回流管、PUMP...)。 (RMK-E_CHIN) . 此色為高光澤主操請注意捲起張力的提高查表 (RMK00122) . 20120627晨會決議 CC2生產 PPGI 時請使用表調 (RMK00191) . ★品檢注意！JIS&CNS 訂單必須每滿50噸一定要再做一次TEST (RMK00259) . 【抽氣量】白色系在CC1生產時,FINISH抽氣量請設定250,如生產中發生色差b值異常升高,請股長再加大抽氣量因應 (RMK00560) . 【PMT】1.2.CC2計算完後面漆每個ZONE 爐溫各降8℃為最終爐溫 (RMK00568) . 【PMT】1.3.CC2因爐溫各降8℃為最終爐溫，請股長於TEST時 確實量測板溫 (RMK00568) . 【PMT】1.4.若發現PMT不足，請上調ZONE溫度並回饋工程師 (RMK00568) . 【PMT】1.5.品檢注意！因標準PMT有下修請注意MEK測試 (RMK00568) . 【PMT】1.6.厚板少生產，請領班量測板溫並記錄之 (RMK00568) . 【疊放】出口每顆鋼捲貼紅色 " 禁止疊放 " 貼紙，如果有套桶S最多2層 (RMK00732) | 訂單:2512DTD001/001 RCL 無 <生產備註> 事項 | 訂單:2512DTD001/001 CCPK 無 <生產備註> 事項 | 訂單:2512DTD001/001 CGQC 無 <品檢備註> 事項 | 訂單:2512DTD001/001 CCQC <品檢備註> 事項如下 . 【PMT】1.1.因為CR厚 0.631 mm，TOP 標準PMT以233℃去計算 (RMK-E_CHIN) . ★品檢注意！JIS&CNS 訂單必須每滿50噸一定要再做一次TEST (RMK00259) . 【PMT】1.2.CC2計算完後面漆每個ZONE 爐溫各降8℃為最終爐溫 (RMK00568) . 【PMT】1.3.CC2因爐溫各降8℃為最終爐溫，請股長於TEST時 確實量測板溫 (RMK00568) . 【PMT】1.4.若發現PMT不足，請上調ZONE溫度並回饋工程師 (RMK00568) . 【PMT】1.5.品檢注意！因標準PMT有下修請注意MEK測試 (RMK00568) . 【PMT】1.6.厚板少生產，請領班量測板溫並記錄之 (RMK00568) | 訂單:2512DTD001/001 TOL 無 <生產備註> 事項 | 酸洗線: 1.修邊刀換刀之後，排在前5顆左右生產，注意修邊刀的間隙調整^^/CPL/ <<.E_CHIN 2025/12/10 08:24.>> 酸洗線:2.線速度維持100mpm生產，避免板偏造成修邊大小邊的狀況^^ <<.E_CHIN 2025/12/10 08:25.>> 1.軋延最末 3 Pass降速到500mpm生產，降低鋸齒邊發生機率^^/CR1/CR2/ <<.E_CHIN 2025/12/10 08:25.>> 1. 工輥：上、下工輥Ra: 0.5 - 0.8μm--同冰箱側板(烤漆底板)工輥設定。^^/CG1/CG2/ <<.E_CHIN 2025/12/10 08:25.>> 2. 客戶不允許有鋅痕(Nozzle mark)、垂紋、鋅渣、板面顆粒(鋅渣)、凹點等缺陷，其它外觀品質管制同"松下洗衣機外殼"-烤漆底板家電用途之管制標準。^^/CG1/CG2/ <<.E_CHIN 2025/12/10 08:26.>> 1. GI底材請使用表調&無毒前處理,使用無毒專用設備(回流管、PUMP...)。^^/CC1/CC2/ <<.E_CHIN 2025/12/10 08:26.>> 2. 線速度50mpm。^^/CC1/CC2/ <<.E_CHIN 2025/12/10 08:26.>> 3.1. 底漆：1PEF22採wet on wet塗裝，Thinner為NO.2B，黏度設定35~42秒，使用CP#75μ濾心+ #250鐵濾網，PMT為230±10℃^^/CC1/CC2/ <<.E_CHIN 2025/12/10 08:29.>> 3.2.生產時添加A劑 0.2% (R&D當天提供)，請於生產前30分鐘前添加及均勻攪拌。^^/CC1/CC2/ <<.E_CHIN 2025/12/10 08:28.>> 4. AWF132採R塗裝，Thinner為NO.2B，黏度設定35~40秒，使用CPH#50μ濾心+#250鐵濾網，PMT為235±10℃。^^/CC1/CC2/ <<.E_CHIN 2025/12/10 08:28.>> 4.1.依據白色洗衣機（AWF552）生產經驗，R&D 人員會預先備妥添加劑 P 劑與 A 劑，並依當天生產狀況進行添加。^^/CC1/CC2/ <<.E_CHIN 2025/12/10 08:29.>> 5. 背面漆BYG512使用CP#75μ濾心，使用No.2D thinner，黏度勿低於30秒。^^/CC1/CC2/ <<.E_CHIN 2025/12/10 08:29.>> 6. 此排程需要 Fluting Test ,張力整平機伸長率須設定0.04～0.06%。^^/CC1/CC2/ <<.E_CHIN 2025/12/10 08:29.>> 7. 出口品檢項目：加做「應變痕測試」: 衝艾克森6mm觀察平板處有無應變痕(判定參考缺陷樣本), 以及維持測試 fluting test，頻率: 1次/母鋼。^^/CC1/CC2/ <<.E_CHIN 2025/12/10 08:30.>> 8. 外觀(板面顆粒...等)請參照「松下洗衣機外殼PCM」管制標準放行。^^/CC1/CC2/ <<.E_CHIN 2025/12/10 08:30.>> 【專案負責人】RD 焰宏 課長^^/CPL/CR1/CR2/CG1/CG2/CC1/CC2/ <<.E_CHIN 2025/12/10 08:40.>> 【PMT】1.1.因為CR厚 0.631 mm，TOP 標準PMT以233℃去計算^^/CC1/CC2/CCQC/^^/CC1/CC2/ <<.E_CHIN 2025/12/10 08:41.>> | 訂單 2512DTD001/001 修改記錄如下: 20251202 15:20:26 (93025) 退火碼: >> D3, 用途碼: >> CIC005, 背面標示: >> S000, 訂單背面顏色(五碼): >> BYG51, 背面漆膜厚: >> NOM, 背面漆塗漆型式幾塗幾烤: >> 1, 鉻酸鹽: >> Z, 訂單厚度: >> 0.625, 訂單重: >> 1, 重量容許率(下限): >> 10, 重量容許率(上限): >> 10, 訂單寬度: >> 850, 鍍製方式: >> BC, 鋼捲內徑: >> 508, 鋼捲下限重: >> 1, 鋼捲上限重: >> 2, 壓花條件碼: >> -, 表面花紋: >> Z, 綠色識別碼: >> -, 印刷輥號: >> -, 產品代碼: >> PPGI, 皮膜碼: >> -, 單位別: >> M, 油品種類: >> Z, 塗油量: >> Z, 包裝代碼: >> S3 , 保護膜碼: >> -, 客戶試片取樣數量: >> 0, 客戶試片取樣型式: >> -, 調質碼: >> S, 套筒碼: >> N , 規格: >> CGCD1-10, 製造標準: >> CNS, 表面處理劑種類: >> Z, 表面處理劑塗佈量: >> Z, 伸長率測試: >> Y, 硬度測試碼: >> Y, 抗拉強度測試: >> Y, 降伏強度測試: >> Y, 訂單正面顏色(五碼): >> AWF13, 正面漆膜厚: >> 25, 正面漆塗漆型式幾塗幾烤: >> 2, 修邊碼: >> Y, 重量碼: >> AW, 鋼捲捲向: >> O, 鍍層碼: >> Z12, 20251203 09:22:45 (93025) 綠色識別碼: - >> R1, 套筒碼: N >> E , 20251203 15:05:07 (93025) 訂單重: 1 >> 2, | *:
PPGL | 2512EFD001/003 |  | 1. 製造標準為MS、ASTM或銷新加坡之訂單，若無技術指定優先用料，請優先使用國內料，勿使用ANFEN (OFP00406)-{.不符.} | 1. 訂單若有厚度變異，冷軋厚度公差比照烤漆計算公式 , 但最小為 1/2 公差做設定 (OFP00254)-{.不符.} 2. "偏薄要求訂單" 鍍後厚度減 鍍後厚度下限需大於 0.02 MM,以免發生厚度不足狀況 (OFP00369)-{.不符.} 3. 製造標準為MS、ASTM或銷新加坡之訂單，若無技術指定優先用料，請優先使用國內料，勿使用ANFEN (OFP00406)-{.不符.} | 訂單:2512EFD001/003 CPL <生產備註> 事項如下 . 除HGI/ HGL 訂單邊緣不噴油. 其餘皆側緣噴油 (RMK00285) | 訂單:2512EFD001/003 CR1 <生產備註> 事項如下 . 完軋寬度超出管制值上限≦2mm時,冷軋繼續生產並填寫品質異常通報單給鍍鋅線,以便調整張力與板溫 (RMK00278) | 訂單:2512EFD001/003 CR2 <生產備註> 事項如下 . 完軋寬度超出管制值上限≦2mm時,冷軋繼續生產並填寫品質異常通報單給鍍鋅線,以便調整張力與板溫 (RMK00278) | 訂單:2512EFD001/003 CG1 無 <生產備註> 事項 | 訂單:2512EFD001/003 CG2 無 <生產備註> 事項 | 訂單:2512EFD001/003 CC1 <生產備註> 事項如下 . 因千里達烤漆產品曾經耐候性不佳被客訴，所以生產時請務必確認PMT (RMK00404) | 訂單:2512EFD001/003 CC2 <生產備註> 事項如下 . 因千里達烤漆產品曾經耐候性不佳被客訴，所以生產時請務必確認PMT (RMK00404) | 訂單:2512EFD001/003 RCL 無 <生產備註> 事項 | 訂單:2512EFD001/003 CCPK 無 <生產備註> 事項 | 訂單:2512EFD001/003 CGQC 無 <品檢備註> 事項 | 訂單:2512EFD001/003 CCQC 無 <品檢備註> 事項 | 訂單:2512EFD001/003 TOL 無 <生產備註> 事項 |  | 訂單 2512EFD001/003 修改記錄如下: 20251124 09:08:19 (22021) 退火碼: >> S1, 用途碼: >> COA001, 背面標示: >> C148, 訂單背面顏色(五碼): >> BW736, 背面漆膜厚: >> NOM, 背面漆塗漆型式幾塗幾烤: >> 2, 鉻酸鹽: >> Z, 訂單厚度: >> 0.5, 訂單重: >> 40, 重量容許率(下限): >> 10, 重量容許率(上限): >> 10, 訂單寬度: >> 1220, 鍍製方式: >> BC, 鋼捲內徑: >> 508, 鋼捲下限重: >> 3, 鋼捲上限重: >> 5, 壓花條件碼: >> -, 表面花紋: >> R, 綠色識別碼: >> -, 印刷輥號: >> -, 產品代碼: >> PPGL, 皮膜碼: >> -, 單位別: >> M, 油品種類: >> Z, 塗油量: >> Z, 包裝代碼: >> P7 , 保護膜碼: >> -, 客戶試片取樣型式: >> -, 調質碼: >> S, 套筒碼: >> N , 規格: >> A792MSSGR275, 製造標準: >> ASTM, 表面處理劑種類: >> Z, 表面處理劑塗佈量: >> Z, 伸長率測試: >> N, 硬度測試碼: >> N, 抗拉強度測試: >> N, 降伏強度測試: >> N, 厚度變異: >> -3, 訂單正面顏色(五碼): >> SL878, 正面漆膜厚: >> 25, 正面漆塗漆型式幾塗幾烤: >> 2, 修邊碼: >> Y, 重量碼: >> AW, 鋼捲捲向: >> O, 鍍層碼: >> AZM150, | H:厚度偏薄
PPGL | 2512EFE006/001 | 1. 因鋼套桶因縫接處容易對鋼捲產生轉印，所以請確認客戶是否知悉轉印風險 (OFP00256)-{.不符.} 2. 橫式棧板包裝分切鋼捲外徑≦ 1100MM, 審單時請確認!--->最大分切限重要跟PP說 (OFP00378)-{.不符.} | 1. 烤漆產品"門板"類...指定使用CSC（含 CH）或DS用料，切勿用其它料源 (OFP00129)-{.不符.} 2. 製造標準為MS、ASTM或銷新加坡之訂單，若無技術指定優先用料，請優先使用國內料，勿使用ANFEN (OFP00406)-{.不符.} | 1. 因鋼套桶因縫接處容易對鋼捲產生轉印，所以請確認客戶是否知悉轉印風險 (OFP00256)-{.不符.} 2. 備註：XXXXX 標準MASS=XXX 為生產與品管依據。排程MASS為請購用不用理會 (OFP00293)-{.不符.} 3. 橫式棧板包裝分切鋼捲外徑≦ 1100MM, 審單時請確認!--->最大分切限重要跟PP說 (OFP00378)-{.不符.} 4. 製造標準為MS、ASTM或銷新加坡之訂單，若無技術指定優先用料，請優先使用國內料，勿使用ANFEN (OFP00406)-{.不符.} | 訂單:2512EFE006/001 CPL <生產備註> 事項如下 . 指定使用CSC或中龍或者日本用料，切勿用其它料源。會訴賠... (RMK00241) . 除HGI/ HGL 訂單邊緣不噴油. 其餘皆側緣噴油 (RMK00285) | 訂單:2512EFE006/001 CR1 <生產備註> 事項如下 . 指定使用CSC或中龍或者日本用料，切勿用其它料源。會訴賠... (RMK00241) | 訂單:2512EFE006/001 CR2 <生產備註> 事項如下 . 指定使用CSC或中龍或者日本用料，切勿用其它料源。會訴賠... (RMK00241) | 訂單:2512EFE006/001 CG1 <生產備註> 事項如下 . 捲門用 注意鍍層控制STD 至 STD+30間 (RMK00102) . 因成形性需求故鍍層量有上限管制，排程變換前後一顆分切請U3暫留，待產線確認鍍層量後再行處置。 (RMK00102) . ★ SKP+T/L 的 EL％總和 CQ ＞0.8％,材質SAE1012＞0.6 ％ --->一定要達到不然會訴賠★ (RMK00241) . 指定使用CSC或中龍或者日本用料，切勿用其它料源。會訴賠... (RMK00241) . 因為SKP+T/L 的 EL％總和 CQ ＞0.8％,材質SAE1012＞0.6 ％以上時，烤漆品檢測試Fluting 會NG降級 (RMK00241) . 若SKP+T/L 的 EL％總和 CQ ＞0.8％,材質SAE1012＞0.6 ％ 未能符合，反應給下製程與TED工程師 (RMK00241) | 訂單:2512EFE006/001 CG2 <生產備註> 事項如下 . 捲門用 注意鍍層控制STD 至 STD+30間 (RMK00102) . 因成形性需求故鍍層量有上限管制，排程變換前後一顆分切請U3暫留，待產線確認鍍層量後再行處置。 (RMK00102) . ★ SKP+T/L 的 EL％總和 CQ ＞0.8％,材質SAE1012＞0.6 ％ --->一定要達到不然會訴賠★ (RMK00241) . 指定使用CSC或中龍或者日本用料，切勿用其它料源。會訴賠... (RMK00241) . 因為SKP+T/L 的 EL％總和 CQ ＞0.8％,材質SAE1012＞0.6 ％以上時，烤漆品檢測試Fluting 會NG降級 (RMK00241) . 若SKP+T/L 的 EL％總和 CQ ＞0.8％,材質SAE1012＞0.6 ％ 未能符合，反應給下製程與TED工程師 (RMK00241) | 訂單:2512EFE006/001 CC1 <生產備註> 事項如下 . 【MASS】BW70Z 標準MASS=60+185=245 為生產與品管依據。排程MASS為請購用不用理會 (RMK-E_CHIN) . 超低光澤產品,色差計塗佈量依據5+20U為基準. (RMK00102) . 請出口人員貼上"請勿堆疊"紅色標簽. (RMK00102) . R字頭色碼因色差對膜厚極其敏感，MASS目標102%~115%之間 (RMK00102) . R字頭色碼塗佈量須在20U以上,不然會有白色點狀(繩紋),已被客戶訴賠. (RMK00102) . 捲起單位張力請加大至 5.5 (RMK00102) . 一般CQ T/L EL％目標0.1％，視板面或狀況可做調整--->不然下製程會發生FLUTING會訴賠 (RMK00241) . ★本產品因訴賠過，一定得做 Fluting TEST，線上EL％有調整時需再確認★ (RMK00241) . 1.此為NEO塗料,色差計請用有"(20150105)"的標準樣檔名確認色差值,找不到檔案時請通知TED工程師，分機#321 (RMK00343) . 2.色差放行標準為ΔL、Δa、Δb≦±0.6,光澤放行標準放寬到7以下放行,目視色差不管制 (RMK00343) . 2015年發生過訴賠。請出口使用鋼套桶前請檢查焊接處，以免捲取後產生折痕 (RMK00381) | 訂單:2512EFE006/001 CC2 <生產備註> 事項如下 . 【MASS】BW70Z 標準MASS=60+185=245 為生產與品管依據。排程MASS為請購用不用理會 (RMK-E_CHIN) . 超低光澤產品,色差計塗佈量依據5+20U為基準. (RMK00102) . 請出口人員貼上"請勿堆疊"紅色標簽. (RMK00102) . R字頭色碼因色差對膜厚極其敏感，MASS目標102%~115%之間 (RMK00102) . R字頭色碼塗佈量須在20U以上,不然會有白色點狀(繩紋),已被客戶訴賠. (RMK00102) . 一般CQ T/L EL％目標0.1％，視板面或狀況可做調整--->不然下製程會發生FLUTING會訴賠 (RMK00241) . ★本產品因訴賠過，一定得做 Fluting TEST，線上EL％有調整時需再確認★ (RMK00241) . 1.此為NEO塗料,色差計請用有"(20150105)"的標準樣檔名確認色差值,找不到檔案時請通知TED工程師，分機#321 (RMK00343) . 2.色差放行標準為ΔL、Δa、Δb≦±0.6,光澤放行標準放寬到7以下放行,目視色差不管制 (RMK00343) . 2015年發生過訴賠。請出口使用鋼套桶前請檢查焊接處，以免捲取後產生折痕 (RMK00381) | 訂單:2512EFE006/001 RCL 無 <生產備註> 事項 | 訂單:2512EFE006/001 CCPK 無 <生產備註> 事項 | 訂單:2512EFE006/001 CGQC 無 <品檢備註> 事項 | 訂單:2512EFE006/001 CCQC <品檢備註> 事項如下 . 【MASS】BW70Z 標準MASS=60+185=245 為生產與品管依據。排程MASS為請購用不用理會 (RMK-E_CHIN) . ★本產品因訴賠過，一定得做 Fluting TEST，線上EL％有調整時需再確認★ (RMK00241) . 1.此為NEO塗料,色差計請用有"(20150105)"的標準樣檔名確認色差值,找不到檔案時請通知TED工程師，分機#321 (RMK00343) . 2.色差放行標準為ΔL、Δa、Δb≦±0.6,光澤放行標準放寬到7以下放行,目視色差不管制 (RMK00343) | 訂單:2512EFE006/001 TOL 無 <生產備註> 事項 | 【MASS】BW70Z 標準MASS=60+185=245 為生產與品管依據。排程MASS為請購用不用理會^^/CC1/CC2/CCQC/^^ <<.E_CHIN 2025/11/21 09:49.>> | 訂單 2512EFE006/001 修改記錄如下: 20251118 16:01:13 (22021) 退火碼: >> S1, 用途碼: >> COA010, 背面標示: >> S000, 訂單背面顏色(五碼): >> BW70Z, 背面漆膜厚: >> NOM, 背面漆塗漆型式幾塗幾烤: >> 2, 鉻酸鹽: >> Z, 訂單厚度: >> 0.47, 訂單重: >> 20, 重量容許率(下限): >> 10, 重量容許率(上限): >> 10, 訂單寬度: >> 914, 鍍製方式: >> AC, 鋼捲內徑: >> 508, 鋼捲下限重: >> 2, 鋼捲上限重: >> 3.5, 壓花條件碼: >> -, 表面花紋: >> R, 綠色識別碼: >> -, 印刷輥號: >> -, 產品代碼: >> PPGL, 皮膜碼: >> -, 單位別: >> M, 油品種類: >> Z, 塗油量: >> Z, 包裝代碼: >> W7 , 保護膜碼: >> -, 客戶試片取樣數量: >> 0, 客戶試片取樣型式: >> -, 調質碼: >> S, 套筒碼: >> S , 規格: >> A792MCSB, 製造標準: >> ASTM, 表面處理劑種類: >> Z, 表面處理劑塗佈量: >> Z, 伸長率測試: >> N, 硬度測試碼: >> N, 抗拉強度測試: >> N, 降伏強度測試: >> N, 厚度變異: >> 0, 訂單正面顏色(五碼): >> RYB97, 正面漆膜厚: >> 25, 正面漆塗漆型式幾塗幾烤: >> 2, 修邊碼: >> Y, 重量碼: >> AW, 鋼捲捲向: >> O, 鍍層碼: >> AZM150, 20251120 10:24:26 (22021) 伸長率測試: N >> Y, 硬度測試碼: N >> Y, 抗拉強度測試: N >> Y, 降伏強度測試: N >> Y, | *:
PPGL | 2512EFE006/002 | 1. 因鋼套桶因縫接處容易對鋼捲產生轉印，所以請確認客戶是否知悉轉印風險 (OFP00256)-{.不符.} 2. 橫式棧板包裝分切鋼捲外徑≦ 1100MM, 審單時請確認!--->最大分切限重要跟PP說 (OFP00378)-{.不符.} | 1. 烤漆產品"門板"類...指定使用CSC（含 CH）或DS用料，切勿用其它料源 (OFP00129)-{.不符.} 2. 製造標準為MS、ASTM或銷新加坡之訂單，若無技術指定優先用料，請優先使用國內料，勿使用ANFEN (OFP00406)-{.不符.} | 1. 因鋼套桶因縫接處容易對鋼捲產生轉印，所以請確認客戶是否知悉轉印風險 (OFP00256)-{.不符.} 2. 備註：XXXXX 標準MASS=XXX 為生產與品管依據。排程MASS為請購用不用理會 (OFP00293)-{.不符.} 3. 橫式棧板包裝分切鋼捲外徑≦ 1100MM, 審單時請確認!--->最大分切限重要跟PP說 (OFP00378)-{.不符.} 4. 製造標準為MS、ASTM或銷新加坡之訂單，若無技術指定優先用料，請優先使用國內料，勿使用ANFEN (OFP00406)-{.不符.} | 訂單:2512EFE006/002 CPL <生產備註> 事項如下 . 指定使用CSC或中龍或者日本用料，切勿用其它料源。會訴賠... (RMK00241) . 除HGI/ HGL 訂單邊緣不噴油. 其餘皆側緣噴油 (RMK00285) | 訂單:2512EFE006/002 CR1 <生產備註> 事項如下 . 指定使用CSC或中龍或者日本用料，切勿用其它料源。會訴賠... (RMK00241) | 訂單:2512EFE006/002 CR2 <生產備註> 事項如下 . 指定使用CSC或中龍或者日本用料，切勿用其它料源。會訴賠... (RMK00241) | 訂單:2512EFE006/002 CG1 <生產備註> 事項如下 . 捲門用 注意鍍層控制STD 至 STD+30間 (RMK00102) . 因成形性需求故鍍層量有上限管制，排程變換前後一顆分切請U3暫留，待產線確認鍍層量後再行處置。 (RMK00102) . ★ SKP+T/L 的 EL％總和 CQ ＞0.8％,材質SAE1012＞0.6 ％ --->一定要達到不然會訴賠★ (RMK00241) . 指定使用CSC或中龍或者日本用料，切勿用其它料源。會訴賠... (RMK00241) . 因為SKP+T/L 的 EL％總和 CQ ＞0.8％,材質SAE1012＞0.6 ％以上時，烤漆品檢測試Fluting 會NG降級 (RMK00241) . 若SKP+T/L 的 EL％總和 CQ ＞0.8％,材質SAE1012＞0.6 ％ 未能符合，反應給下製程與TED工程師 (RMK00241) | 訂單:2512EFE006/002 CG2 <生產備註> 事項如下 . 捲門用 注意鍍層控制STD 至 STD+30間 (RMK00102) . 因成形性需求故鍍層量有上限管制，排程變換前後一顆分切請U3暫留，待產線確認鍍層量後再行處置。 (RMK00102) . ★ SKP+T/L 的 EL％總和 CQ ＞0.8％,材質SAE1012＞0.6 ％ --->一定要達到不然會訴賠★ (RMK00241) . 指定使用CSC或中龍或者日本用料，切勿用其它料源。會訴賠... (RMK00241) . 因為SKP+T/L 的 EL％總和 CQ ＞0.8％,材質SAE1012＞0.6 ％以上時，烤漆品檢測試Fluting 會NG降級 (RMK00241) . 若SKP+T/L 的 EL％總和 CQ ＞0.8％,材質SAE1012＞0.6 ％ 未能符合，反應給下製程與TED工程師 (RMK00241) | 訂單:2512EFE006/002 CC1 <生產備註> 事項如下 . 【MASS】BW70Z 標準MASS=60+185=245 為生產與品管依據。排程MASS為請購用不用理會 (RMK-E_CHIN) . 超低光澤產品,色差計塗佈量依據5+20U為基準. (RMK00102) . 請出口人員貼上"請勿堆疊"紅色標簽. (RMK00102) . R字頭色碼因色差對膜厚極其敏感，MASS目標102%~115%之間 (RMK00102) . R字頭色碼塗佈量須在20U以上,不然會有白色點狀(繩紋),已被客戶訴賠. (RMK00102) . 捲起單位張力請加大至 5.5 (RMK00102) . 一般CQ T/L EL％目標0.1％，視板面或狀況可做調整--->不然下製程會發生FLUTING會訴賠 (RMK00241) . ★本產品因訴賠過，一定得做 Fluting TEST，線上EL％有調整時需再確認★ (RMK00241) . 2015年發生過訴賠。請出口使用鋼套桶前請檢查焊接處，以免捲取後產生折痕 (RMK00381) | 訂單:2512EFE006/002 CC2 <生產備註> 事項如下 . 【MASS】BW70Z 標準MASS=60+185=245 為生產與品管依據。排程MASS為請購用不用理會 (RMK-E_CHIN) . 超低光澤產品,色差計塗佈量依據5+20U為基準. (RMK00102) . 請出口人員貼上"請勿堆疊"紅色標簽. (RMK00102) . R字頭色碼因色差對膜厚極其敏感，MASS目標102%~115%之間 (RMK00102) . R字頭色碼塗佈量須在20U以上,不然會有白色點狀(繩紋),已被客戶訴賠. (RMK00102) . 一般CQ T/L EL％目標0.1％，視板面或狀況可做調整--->不然下製程會發生FLUTING會訴賠 (RMK00241) . ★本產品因訴賠過，一定得做 Fluting TEST，線上EL％有調整時需再確認★ (RMK00241) . 2015年發生過訴賠。請出口使用鋼套桶前請檢查焊接處，以免捲取後產生折痕 (RMK00381) | 訂單:2512EFE006/002 RCL 無 <生產備註> 事項 | 訂單:2512EFE006/002 CCPK 無 <生產備註> 事項 | 訂單:2512EFE006/002 CGQC 無 <品檢備註> 事項 | 訂單:2512EFE006/002 CCQC <品檢備註> 事項如下 . 【MASS】BW70Z 標準MASS=60+185=245 為生產與品管依據。排程MASS為請購用不用理會 (RMK-E_CHIN) . ★本產品因訴賠過，一定得做 Fluting TEST，線上EL％有調整時需再確認★ (RMK00241) | 訂單:2512EFE006/002 TOL 無 <生產備註> 事項 | 【MASS】BW70Z 標準MASS=60+185=245 為生產與品管依據。排程MASS為請購用不用理會^^/CC1/CC2/CCQC/^^ <<.E_CHIN 2025/12/10 10:37.>> | 訂單 2512EFE006/002 修改記錄如下: 20251209 14:22:59 (22021) 退火碼: >> S1, 用途碼: >> COA010, 背面標示: >> S000, 訂單背面顏色(五碼): >> BW70Z, 背面漆膜厚: >> NOM, 背面漆塗漆型式幾塗幾烤: >> 2, 鉻酸鹽: >> Z, 訂單厚度: >> 0.47, 訂單重: >> 20, 重量容許率(下限): >> 10, 重量容許率(上限): >> 10, 訂單寬度: >> 914, 鍍製方式: >> AC, 鋼捲內徑: >> 508, 鋼捲下限重: >> 2, 鋼捲上限重: >> 3.5, 壓花條件碼: >> -, 表面花紋: >> R, 綠色識別碼: >> -, 印刷輥號: >> -, 產品代碼: >> PPGL, 皮膜碼: >> -, 單位別: >> M, 油品種類: >> Z, 塗油量: >> Z, 包裝代碼: >> W7 , 保護膜碼: >> -, 客戶試片取樣數量: >> 0, 客戶試片取樣型式: >> -, 調質碼: >> S, 套筒碼: >> S , 規格: >> A792MCSB, 製造標準: >> ASTM, 表面處理劑種類: >> Z, 表面處理劑塗佈量: >> Z, 伸長率測試: >> Y, 硬度測試碼: >> Y, 抗拉強度測試: >> Y, 降伏強度測試: >> Y, 厚度變異: >> 0, 訂單正面顏色(五碼): >> RYF78, 正面漆膜厚: >> 25, 正面漆塗漆型式幾塗幾烤: >> 2, 修邊碼: >> Y, 重量碼: >> AW, 鋼捲捲向: >> O, 鍍層碼: >> AZM150, | *:
PPGL | 2512EFE006/003 | 1. 因鋼套桶因縫接處容易對鋼捲產生轉印，所以請確認客戶是否知悉轉印風險 (OFP00256)-{.不符.} 2. 橫式棧板包裝分切鋼捲外徑≦ 1100MM, 審單時請確認!--->最大分切限重要跟PP說 (OFP00378)-{.不符.} | 1. 烤漆產品"門板"類...指定使用CSC（含 CH）或DS用料，切勿用其它料源 (OFP00129)-{.不符.} 2. 製造標準為MS、ASTM或銷新加坡之訂單，若無技術指定優先用料，請優先使用國內料，勿使用ANFEN (OFP00406)-{.不符.} | 1. 因鋼套桶因縫接處容易對鋼捲產生轉印，所以請確認客戶是否知悉轉印風險 (OFP00256)-{.不符.} 2. 備註：XXXXX 標準MASS=XXX 為生產與品管依據。排程MASS為請購用不用理會 (OFP00293)-{.不符.} 3. 橫式棧板包裝分切鋼捲外徑≦ 1100MM, 審單時請確認!--->最大分切限重要跟PP說 (OFP00378)-{.不符.} 4. 製造標準為MS、ASTM或銷新加坡之訂單，若無技術指定優先用料，請優先使用國內料，勿使用ANFEN (OFP00406)-{.不符.} | 訂單:2512EFE006/003 CPL <生產備註> 事項如下 . 指定使用CSC或中龍或者日本用料，切勿用其它料源。會訴賠... (RMK00241) . 除HGI/ HGL 訂單邊緣不噴油. 其餘皆側緣噴油 (RMK00285) | 訂單:2512EFE006/003 CR1 <生產備註> 事項如下 . 指定使用CSC或中龍或者日本用料，切勿用其它料源。會訴賠... (RMK00241) | 訂單:2512EFE006/003 CR2 <生產備註> 事項如下 . 指定使用CSC或中龍或者日本用料，切勿用其它料源。會訴賠... (RMK00241) | 訂單:2512EFE006/003 CG1 <生產備註> 事項如下 . 捲門用 注意鍍層控制STD 至 STD+30間 (RMK00102) . 因成形性需求故鍍層量有上限管制，排程變換前後一顆分切請U3暫留，待產線確認鍍層量後再行處置。 (RMK00102) . ★ SKP+T/L 的 EL％總和 CQ ＞0.8％,材質SAE1012＞0.6 ％ --->一定要達到不然會訴賠★ (RMK00241) . 指定使用CSC或中龍或者日本用料，切勿用其它料源。會訴賠... (RMK00241) . 因為SKP+T/L 的 EL％總和 CQ ＞0.8％,材質SAE1012＞0.6 ％以上時，烤漆品檢測試Fluting 會NG降級 (RMK00241) . 若SKP+T/L 的 EL％總和 CQ ＞0.8％,材質SAE1012＞0.6 ％ 未能符合，反應給下製程與TED工程師 (RMK00241) | 訂單:2512EFE006/003 CG2 <生產備註> 事項如下 . 捲門用 注意鍍層控制STD 至 STD+30間 (RMK00102) . 因成形性需求故鍍層量有上限管制，排程變換前後一顆分切請U3暫留，待產線確認鍍層量後再行處置。 (RMK00102) . ★ SKP+T/L 的 EL％總和 CQ ＞0.8％,材質SAE1012＞0.6 ％ --->一定要達到不然會訴賠★ (RMK00241) . 指定使用CSC或中龍或者日本用料，切勿用其它料源。會訴賠... (RMK00241) . 因為SKP+T/L 的 EL％總和 CQ ＞0.8％,材質SAE1012＞0.6 ％以上時，烤漆品檢測試Fluting 會NG降級 (RMK00241) . 若SKP+T/L 的 EL％總和 CQ ＞0.8％,材質SAE1012＞0.6 ％ 未能符合，反應給下製程與TED工程師 (RMK00241) | 訂單:2512EFE006/003 CC1 <生產備註> 事項如下 . 【MASS】BW70Z 標準MASS=60+185=245 為生產與品管依據。排程MASS為請購用不用理會 (RMK-E_CHIN) . 超低光澤產品,色差計塗佈量依據5+20U為基準. (RMK00102) . 請出口人員貼上"請勿堆疊"紅色標簽. (RMK00102) . R字頭色碼因色差對膜厚極其敏感，MASS目標102%~115%之間 (RMK00102) . R字頭色碼塗佈量須在20U以上,不然會有白色點狀(繩紋),已被客戶訴賠. (RMK00102) . 捲起單位張力請加大至 5.5 (RMK00102) . 一般CQ T/L EL％目標0.1％，視板面或狀況可做調整--->不然下製程會發生FLUTING會訴賠 (RMK00241) . ★本產品因訴賠過，一定得做 Fluting TEST，線上EL％有調整時需再確認★ (RMK00241) . 2015年發生過訴賠。請出口使用鋼套桶前請檢查焊接處，以免捲取後產生折痕 (RMK00381) | 訂單:2512EFE006/003 CC2 <生產備註> 事項如下 . 【MASS】BW70Z 標準MASS=60+185=245 為生產與品管依據。排程MASS為請購用不用理會 (RMK-E_CHIN) . 超低光澤產品,色差計塗佈量依據5+20U為基準. (RMK00102) . 請出口人員貼上"請勿堆疊"紅色標簽. (RMK00102) . R字頭色碼因色差對膜厚極其敏感，MASS目標102%~115%之間 (RMK00102) . R字頭色碼塗佈量須在20U以上,不然會有白色點狀(繩紋),已被客戶訴賠. (RMK00102) . 一般CQ T/L EL％目標0.1％，視板面或狀況可做調整--->不然下製程會發生FLUTING會訴賠 (RMK00241) . ★本產品因訴賠過，一定得做 Fluting TEST，線上EL％有調整時需再確認★ (RMK00241) . 2015年發生過訴賠。請出口使用鋼套桶前請檢查焊接處，以免捲取後產生折痕 (RMK00381) | 訂單:2512EFE006/003 RCL 無 <生產備註> 事項 | 訂單:2512EFE006/003 CCPK 無 <生產備註> 事項 | 訂單:2512EFE006/003 CGQC 無 <品檢備註> 事項 | 訂單:2512EFE006/003 CCQC <品檢備註> 事項如下 . 【MASS】BW70Z 標準MASS=60+185=245 為生產與品管依據。排程MASS為請購用不用理會 (RMK-E_CHIN) . ★本產品因訴賠過，一定得做 Fluting TEST，線上EL％有調整時需再確認★ (RMK00241) | 訂單:2512EFE006/003 TOL 無 <生產備註> 事項 | 【MASS】BW70Z 標準MASS=60+185=245 為生產與品管依據。排程MASS為請購用不用理會^^/CC1/CC2/CCQC/^^ <<.E_CHIN 2025/12/10 10:45.>> | 訂單 2512EFE006/003 修改記錄如下: 20251209 14:13:34 (22021) 退火碼: >> S1, 用途碼: >> COA010, 背面標示: >> S000, 訂單背面顏色(五碼): >> BW70Z, 背面漆膜厚: >> NOM, 背面漆塗漆型式幾塗幾烤: >> 2, 鉻酸鹽: >> Z, 訂單厚度: >> 0.47, 訂單重: >> 20, 重量容許率(下限): >> 10, 重量容許率(上限): >> 10, 訂單寬度: >> 914, 鍍製方式: >> AC, 鋼捲內徑: >> 508, 鋼捲下限重: >> 2, 鋼捲上限重: >> 3.5, 壓花條件碼: >> -, 表面花紋: >> R, 綠色識別碼: >> -, 印刷輥號: >> -, 產品代碼: >> PPGL, 皮膜碼: >> -, 單位別: >> M, 油品種類: >> Z, 塗油量: >> Z, 包裝代碼: >> W7 , 保護膜碼: >> -, 客戶試片取樣型式: >> -, 調質碼: >> S, 套筒碼: >> S , 規格: >> A792MCSB, 製造標準: >> ASTM, 表面處理劑種類: >> Z, 表面處理劑塗佈量: >> Z, 伸長率測試: >> Y, 硬度測試碼: >> Y, 抗拉強度測試: >> Y, 降伏強度測試: >> Y, 訂單正面顏色(五碼): >> RCF30, 正面漆膜厚: >> 25, 正面漆塗漆型式幾塗幾烤: >> 2, 修邊碼: >> Y, 重量碼: >> AW, 鋼捲捲向: >> O, 鍍層碼: >> AZM150, | *:
PPGL | 2512EFE010/001 |  | 1. 製造標準為MS、ASTM或銷新加坡之訂單，若無技術指定優先用料，請優先使用國內料，勿使用ANFEN (OFP00406)-{.不符.} | 1. 製造標準為MS、ASTM或銷新加坡之訂單，若無技術指定優先用料，請優先使用國內料，勿使用ANFEN (OFP00406)-{.不符.} 2. 【提醒】！本單為直立式包裝，嚴禁鍍鋅或烤漆後以STAGGER捲取 (OFP00451)-{.不符.} 3. ※超耐候一系列用途要確認是否有英制公差需求，有英制公差需求時選配碼用ON027※ (OFP00680)-{.不符.} 4. 此經銷商有簽訂1/2厚度公差保證(無厚度變異),請調整冷軋與鍍鋅厚度公差管制範圍. 保證 ASTM 厚度公差 (OFP00180)-{.不符.} | 訂單:2512EFE010/001 CPL <生產備註> 事項如下 . 除HGI/ HGL 訂單邊緣不噴油. 其餘皆側緣噴油 (RMK00285) . 【美加訂單生產注意事項-CPL】1.客戶美加地區訂單實施修邊刀最大使用顆數上限(20顆) (RMK00717) . 【美加訂單生產注意事項-CPL】2.排程備註:注意修邊品質與毛邊 (RMK00717) . 【美加訂單生產注意事項-CPL】3.去毛邊輥的管制：兩側壓力均設定1.0 kg/cm2 (RMK00717) | 訂單:2512EFE010/001 CR1 <生產備註> 事項如下 . 此經銷商保證平均厚度在1/2厚度公差內，厚度量測NG時，如單位長度符合範圍，請放行 (RMK00402) . 此客戶有保證 全板形 急峻度 ≦ 0.7% ( ≦ 12 I-UNIT ) (RMK00583) . 【美加訂單生產注意事項-CR】1.兩側各加開一個spot cooling增加冷卻效果。 (RMK00717) . 【美加訂單生產注意事項-CR】2.發生毛邊時，請降速生產減輕毛邊程度，暫留討論後再處置。 (RMK00717) | 訂單:2512EFE010/001 CR2 <生產備註> 事項如下 . 此經銷商保證平均厚度在1/2厚度公差內，厚度量測NG時，如單位長度符合範圍，請放行 (RMK00402) . 此客戶有保證 全板形 急峻度 ≦ 0.7% ( ≦ 12 I-UNIT ) (RMK00583) . 【美加訂單生產注意事項-CR】1.兩側各加開一個spot cooling增加冷卻效果。 (RMK00717) . 【美加訂單生產注意事項-CR】2.發生毛邊時，請降速生產減輕毛邊程度，暫留討論後再處置。 (RMK00717) | 訂單:2512EFE010/001 CG1 <生產備註> 事項如下 . 鍍鋅表面不可有鋅痕、壓痕、凹陷、及刮傷 、應變痕等。 (RMK00054) . 此經銷商保證平均厚度在1/2厚度公差內，厚度量測NG時，如單位長度符合範圍，請放行 (RMK00402) . 鍍層 AZ150 (含) 以上 , 鋅花等級 C~E 目標D，避免鋅花晶界明顯後續造成烤漆點狀未塗漆。 (RMK00565) . 此客戶有保證 全板形 急峻度 ≦ 0.7% ( ≦ 12 I-UNIT ) (RMK00583) . 【美加訂單生產注意事項-CG1】副操確認完回控制室後，於生產排程鋼號旁簽名紀錄，以利後續追查(該排程生產完，排程單將保留)。 (RMK00717) . 【美加訂單生產注意事項-CG1】中央段副操每顆銲道出Pot時觀察銲道同時，確認Beaver Tail與鋼板接觸之Guide Roll羊毛氈狀況，並適時添加潤滑油(避免乾掉)。 (RMK00717) | 訂單:2512EFE010/001 CG2 <生產備註> 事項如下 . 鍍鋅表面不可有鋅痕、壓痕、凹陷、及刮傷 、應變痕等。 (RMK00054) . 此經銷商保證平均厚度在1/2厚度公差內，厚度量測NG時，如單位長度符合範圍，請放行 (RMK00402) . 鍍層 AZ150 (含) 以上 , 鋅花等級 C~E 目標D，避免鋅花晶界明顯後續造成烤漆點狀未塗漆。 (RMK00565) . 此客戶有保證 全板形 急峻度 ≦ 0.7% ( ≦ 12 I-UNIT ) (RMK00583) . 【美加訂單生產注意事項-CG2】1.使用SUB-NOZZLE (RMK00717) | 訂單:2512EFE010/001 CC1 <生產備註> 事項如下 . 正面面漆(20U)及正面總膜厚(25U)要求管制90%以上之膜厚,未達標準降級. (RMK00054) . 若背面面漆(20U)及背面總膜厚(25U)時要求管制90%以上之膜厚,未達標準降級 (RMK00054) . 面漆=18U(90%)~請購基準22U(110%),標準板總膜厚=5+20U(100%面漆). (RMK00054) . 30CM*全寬*留1塊給LAB及1塊給塗料商, (RMK00054) . 【色差】1.1.此客戶對面漆(非B開頭之色碼)目視色差要求較高,請依限度樣本進行目視色差管制★--->發生過訴賠 (RMK00248) . 【色差】1.2.若針對特殊顏色需特別管理時，請品檢忽略1.1.的規定以特別規定為主 (RMK00248) . 此經銷商保證平均厚度在1/2厚度公差內，厚度量測NG時，如單位長度符合範圍，請放行 (RMK00402) . 【捲取】注意！本單為直立式包裝。禁用STAGGER捲取送包裝！送RCL重處理例外。 (RMK00512) . 此客戶有保證 全板形 急峻度 ≦ 0.7% ( ≦ 12 I-UNIT ) (RMK00583) . 【美加訂單生產注意事項-CCP】1.請烤漆入口依照正背面漆鋼捲投向規定進行鋼捲投入。 (RMK00717) . 【美加訂單生產注意事項-CCP】2.烤漆入口依照鋼捲投向規定進行鋼捲投入。(CR1/CG1 CR2/CG2-->正向入料。CR1/CG2 CR2/CG1-->反向入料) (RMK00717) . 【美加訂單生產注意事項-CCP】3.此訂單背面漆一律採Nature塗裝，塗裝黏度設定40秒以上 (RMK00717) | 訂單:2512EFE010/001 CC2 <生產備註> 事項如下 . 正面面漆(20U)及正面總膜厚(25U)要求管制90%以上之膜厚,未達標準降級. (RMK00054) . 若背面面漆(20U)及背面總膜厚(25U)時要求管制90%以上之膜厚,未達標準降級 (RMK00054) . 面漆=18U(90%)~請購基準22U(110%),標準板總膜厚=5+20U(100%面漆). (RMK00054) . 30CM*全寬*留1塊給LAB及1塊給塗料商, (RMK00054) . 【色差】1.1.此客戶對面漆(非B開頭之色碼)目視色差要求較高,請依限度樣本進行目視色差管制★--->發生過訴賠 (RMK00248) . 【色差】1.2.若針對特殊顏色需特別管理時，請品檢忽略1.1.的規定以特別規定為主 (RMK00248) . 此經銷商保證平均厚度在1/2厚度公差內，厚度量測NG時，如單位長度符合範圍，請放行 (RMK00402) . 【捲取】注意！本單為直立式包裝。禁用STAGGER捲取送包裝！送RCL重處理例外。 (RMK00512) . 此客戶有保證 全板形 急峻度 ≦ 0.7% ( ≦ 12 I-UNIT ) (RMK00583) . 【美加訂單生產注意事項-CCP】1.請烤漆入口依照正背面漆鋼捲投向規定進行鋼捲投入。 (RMK00717) . 【美加訂單生產注意事項-CCP】2.烤漆入口依照鋼捲投向規定進行鋼捲投入。(CR1/CG1 CR2/CG2-->正向入料。CR1/CG2 CR2/CG1-->反向入料) (RMK00717) . 【美加訂單生產注意事項-CCP】3.此訂單背面漆一律採Nature塗裝，塗裝黏度設定40秒以上 (RMK00717) | 訂單:2512EFE010/001 RCL <生產備註> 事項如下 . 【捲取】注意！本單為直立式包裝。禁用STAGGER捲取送包裝！送RCL重處理例外。 (RMK00512) | 訂單:2512EFE010/001 CCPK 無 <生產備註> 事項 | 訂單:2512EFE010/001 CGQC <品檢備註> 事項如下 . 鍍層 AZ150 (含) 以上 , 鋅花等級 C~E 目標D，避免鋅花晶界明顯後續造成烤漆點狀未塗漆。 (RMK00565) | 訂單:2512EFE010/001 CCQC <品檢備註> 事項如下 . 【色差】1.1.此客戶對面漆(非B開頭之色碼)目視色差要求較高,請依限度樣本進行目視色差管制★--->發生過訴賠 (RMK00248) . 【色差】1.2.若針對特殊顏色需特別管理時，請品檢忽略1.1.的規定以特別規定為主 (RMK00248) . 【捲取】注意！本單為直立式包裝。禁用STAGGER捲取送包裝！送RCL重處理例外。 (RMK00512) | 訂單:2512EFE010/001 TOL 無 <生產備註> 事項 |  | 訂單 2512EFE010/001 修改記錄如下: 20251121 16:31:16 (06023) 退火碼: >> H2, 用途碼: >> COG003, 背面標示: >> S000, 訂單背面顏色(五碼): >> BW73Z, 背面漆膜厚: >> NOM, 背面漆塗漆型式幾塗幾烤: >> 2, 鉻酸鹽: >> Z, 訂單厚度: >> 0.02, 訂單重: >> 40, 重量容許率(下限): >> 10, 重量容許率(上限): >> 10, 訂單寬度: >> 43, 鍍製方式: >> AC, 鋼捲內徑: >> 508, 鋼捲下限重: >> 3, 鋼捲上限重: >> 4.5, 壓花條件碼: >> -, 表面花紋: >> R, 綠色識別碼: >> -, 印刷輥號: >> -, 產品代碼: >> PPGL, 皮膜碼: >> -, 單位別: >> I, 油品種類: >> Z, 塗油量: >> Z, 包裝代碼: >> E0 , 保護膜碼: >> -, 客戶試片取樣型式: >> -, 調質碼: >> S, 套筒碼: >> P , 規格: >> A792SSGR80, 製造標準: >> ASTM, 表面處理劑種類: >> Z, 表面處理劑塗佈量: >> Z, 伸長率測試: >> N, 硬度測試碼: >> N, 抗拉強度測試: >> N, 降伏強度測試: >> N, 厚度變異: >> 0, 訂單正面顏色(五碼): >> SLH46, 正面漆膜厚: >> 25, 正面漆塗漆型式幾塗幾烤: >> 2, 修邊碼: >> Y, 重量碼: >> AW, 鋼捲捲向: >> O, 鍍層碼: >> AZ50, | F:保證1/2 ASTM 厚度公差
PPGL | 2512EFE010/002 |  | 1. 製造標準為MS、ASTM或銷新加坡之訂單，若無技術指定優先用料，請優先使用國內料，勿使用ANFEN (OFP00406)-{.不符.} | 1. 製造標準為MS、ASTM或銷新加坡之訂單，若無技術指定優先用料，請優先使用國內料，勿使用ANFEN (OFP00406)-{.不符.} 2. 【提醒】！本單為直立式包裝，嚴禁鍍鋅或烤漆後以STAGGER捲取 (OFP00451)-{.不符.} 3. ※超耐候一系列用途要確認是否有英制公差需求，有英制公差需求時選配碼用ON027※ (OFP00680)-{.不符.} 4. 此經銷商有簽訂1/2厚度公差保證(無厚度變異),請調整冷軋與鍍鋅厚度公差管制範圍. 保證 ASTM 厚度公差 (OFP00180)-{.不符.} | 訂單:2512EFE010/002 CPL <生產備註> 事項如下 . 除HGI/ HGL 訂單邊緣不噴油. 其餘皆側緣噴油 (RMK00285) . 【美加訂單生產注意事項-CPL】1.客戶美加地區訂單實施修邊刀最大使用顆數上限(20顆) (RMK00717) . 【美加訂單生產注意事項-CPL】2.排程備註:注意修邊品質與毛邊 (RMK00717) . 【美加訂單生產注意事項-CPL】3.去毛邊輥的管制：兩側壓力均設定1.0 kg/cm2 (RMK00717) | 訂單:2512EFE010/002 CR1 <生產備註> 事項如下 . 此經銷商保證平均厚度在1/2厚度公差內，厚度量測NG時，如單位長度符合範圍，請放行 (RMK00402) . 此客戶有保證 全板形 急峻度 ≦ 0.7% ( ≦ 12 I-UNIT ) (RMK00583) . 【美加訂單生產注意事項-CR】1.兩側各加開一個spot cooling增加冷卻效果。 (RMK00717) . 【美加訂單生產注意事項-CR】2.發生毛邊時，請降速生產減輕毛邊程度，暫留討論後再處置。 (RMK00717) | 訂單:2512EFE010/002 CR2 <生產備註> 事項如下 . 此經銷商保證平均厚度在1/2厚度公差內，厚度量測NG時，如單位長度符合範圍，請放行 (RMK00402) . 此客戶有保證 全板形 急峻度 ≦ 0.7% ( ≦ 12 I-UNIT ) (RMK00583) . 【美加訂單生產注意事項-CR】1.兩側各加開一個spot cooling增加冷卻效果。 (RMK00717) . 【美加訂單生產注意事項-CR】2.發生毛邊時，請降速生產減輕毛邊程度，暫留討論後再處置。 (RMK00717) | 訂單:2512EFE010/002 CG1 <生產備註> 事項如下 . 鍍鋅表面不可有鋅痕、壓痕、凹陷、及刮傷 、應變痕等。 (RMK00054) . 此經銷商保證平均厚度在1/2厚度公差內，厚度量測NG時，如單位長度符合範圍，請放行 (RMK00402) . 此客戶有保證 全板形 急峻度 ≦ 0.7% ( ≦ 12 I-UNIT ) (RMK00583) . 【美加訂單生產注意事項-CG1】副操確認完回控制室後，於生產排程鋼號旁簽名紀錄，以利後續追查(該排程生產完，排程單將保留)。 (RMK00717) . 【美加訂單生產注意事項-CG1】中央段副操每顆銲道出Pot時觀察銲道同時，確認Beaver Tail與鋼板接觸之Guide Roll羊毛氈狀況，並適時添加潤滑油(避免乾掉)。 (RMK00717) | 訂單:2512EFE010/002 CG2 <生產備註> 事項如下 . 鍍鋅表面不可有鋅痕、壓痕、凹陷、及刮傷 、應變痕等。 (RMK00054) . 此經銷商保證平均厚度在1/2厚度公差內，厚度量測NG時，如單位長度符合範圍，請放行 (RMK00402) . 此客戶有保證 全板形 急峻度 ≦ 0.7% ( ≦ 12 I-UNIT ) (RMK00583) . 【美加訂單生產注意事項-CG2】1.使用SUB-NOZZLE (RMK00717) | 訂單:2512EFE010/002 CC1 <生產備註> 事項如下 . 正面面漆(20U)及正面總膜厚(25U)要求管制90%以上之膜厚,未達標準降級. (RMK00054) . 若背面面漆(20U)及背面總膜厚(25U)時要求管制90%以上之膜厚,未達標準降級 (RMK00054) . 面漆=18U(90%)~請購基準22U(110%),標準板總膜厚=5+20U(100%面漆). (RMK00054) . 30CM*全寬*留1塊給LAB及1塊給塗料商, (RMK00054) . 【色差】1.1.此客戶對面漆(非B開頭之色碼)目視色差要求較高,請依限度樣本進行目視色差管制★--->發生過訴賠 (RMK00248) . 【色差】1.2.若針對特殊顏色需特別管理時，請品檢忽略1.1.的規定以特別規定為主 (RMK00248) . 此經銷商保證平均厚度在1/2厚度公差內，厚度量測NG時，如單位長度符合範圍，請放行 (RMK00402) . 【捲取】注意！本單為直立式包裝。禁用STAGGER捲取送包裝！送RCL重處理例外。 (RMK00512) . 此客戶有保證 全板形 急峻度 ≦ 0.7% ( ≦ 12 I-UNIT ) (RMK00583) . 【美加訂單生產注意事項-CCP】1.請烤漆入口依照正背面漆鋼捲投向規定進行鋼捲投入。 (RMK00717) . 【美加訂單生產注意事項-CCP】2.烤漆入口依照鋼捲投向規定進行鋼捲投入。(CR1/CG1 CR2/CG2-->正向入料。CR1/CG2 CR2/CG1-->反向入料) (RMK00717) . 【美加訂單生產注意事項-CCP】3.此訂單背面漆一律採Nature塗裝，塗裝黏度設定40秒以上 (RMK00717) | 訂單:2512EFE010/002 CC2 <生產備註> 事項如下 . 正面面漆(20U)及正面總膜厚(25U)要求管制90%以上之膜厚,未達標準降級. (RMK00054) . 若背面面漆(20U)及背面總膜厚(25U)時要求管制90%以上之膜厚,未達標準降級 (RMK00054) . 面漆=18U(90%)~請購基準22U(110%),標準板總膜厚=5+20U(100%面漆). (RMK00054) . 30CM*全寬*留1塊給LAB及1塊給塗料商, (RMK00054) . 【色差】1.1.此客戶對面漆(非B開頭之色碼)目視色差要求較高,請依限度樣本進行目視色差管制★--->發生過訴賠 (RMK00248) . 【色差】1.2.若針對特殊顏色需特別管理時，請品檢忽略1.1.的規定以特別規定為主 (RMK00248) . 此經銷商保證平均厚度在1/2厚度公差內，厚度量測NG時，如單位長度符合範圍，請放行 (RMK00402) . 【捲取】注意！本單為直立式包裝。禁用STAGGER捲取送包裝！送RCL重處理例外。 (RMK00512) . 此客戶有保證 全板形 急峻度 ≦ 0.7% ( ≦ 12 I-UNIT ) (RMK00583) . 【美加訂單生產注意事項-CCP】1.請烤漆入口依照正背面漆鋼捲投向規定進行鋼捲投入。 (RMK00717) . 【美加訂單生產注意事項-CCP】2.烤漆入口依照鋼捲投向規定進行鋼捲投入。(CR1/CG1 CR2/CG2-->正向入料。CR1/CG2 CR2/CG1-->反向入料) (RMK00717) . 【美加訂單生產注意事項-CCP】3.此訂單背面漆一律採Nature塗裝，塗裝黏度設定40秒以上 (RMK00717) | 訂單:2512EFE010/002 RCL <生產備註> 事項如下 . 【捲取】注意！本單為直立式包裝。禁用STAGGER捲取送包裝！送RCL重處理例外。 (RMK00512) | 訂單:2512EFE010/002 CCPK 無 <生產備註> 事項 | 訂單:2512EFE010/002 CGQC 無 <品檢備註> 事項 | 訂單:2512EFE010/002 CCQC <品檢備註> 事項如下 . 【色差】1.1.此客戶對面漆(非B開頭之色碼)目視色差要求較高,請依限度樣本進行目視色差管制★--->發生過訴賠 (RMK00248) . 【色差】1.2.若針對特殊顏色需特別管理時，請品檢忽略1.1.的規定以特別規定為主 (RMK00248) . 【捲取】注意！本單為直立式包裝。禁用STAGGER捲取送包裝！送RCL重處理例外。 (RMK00512) | 訂單:2512EFE010/002 TOL 無 <生產備註> 事項 |  | 訂單 2512EFE010/002 修改記錄如下: 20251121 16:31:18 (06023) 退火碼: >> S1, 用途碼: >> COG003, 背面標示: >> S000, 訂單背面顏色(五碼): >> BW73Z, 背面漆膜厚: >> NOM, 背面漆塗漆型式幾塗幾烤: >> 2, 鉻酸鹽: >> Z, 訂單厚度: >> 0.024, 訂單重: >> 20, 重量容許率(下限): >> 10, 重量容許率(上限): >> 10, 訂單寬度: >> 48, 鍍製方式: >> AC, 鋼捲內徑: >> 508, 鋼捲下限重: >> 3, 鋼捲上限重: >> 4.5, 壓花條件碼: >> -, 表面花紋: >> R, 綠色識別碼: >> -, 印刷輥號: >> -, 產品代碼: >> PPGL, 皮膜碼: >> -, 單位別: >> I, 油品種類: >> Z, 塗油量: >> Z, 包裝代碼: >> E0 , 保護膜碼: >> -, 客戶試片取樣型式: >> -, 調質碼: >> S, 套筒碼: >> P , 規格: >> A792SSGR33, 製造標準: >> ASTM, 表面處理劑種類: >> Z, 表面處理劑塗佈量: >> Z, 伸長率測試: >> N, 硬度測試碼: >> N, 抗拉強度測試: >> N, 降伏強度測試: >> N, 厚度變異: >> 0, 訂單正面顏色(五碼): >> SBH36, 正面漆膜厚: >> 25, 正面漆塗漆型式幾塗幾烤: >> 2, 修邊碼: >> Y, 重量碼: >> AW, 鋼捲捲向: >> O, 鍍層碼: >> AZ50, | F:保證1/2 ASTM 厚度公差
PPGL | 2512EFE011/001 |  | 1. 製造標準為MS、ASTM或銷新加坡之訂單，若無技術指定優先用料，請優先使用國內料，勿使用ANFEN (OFP00406)-{.不符.} | 1. 製造標準為MS、ASTM或銷新加坡之訂單，若無技術指定優先用料，請優先使用國內料，勿使用ANFEN (OFP00406)-{.不符.} 2. 【提醒】！本單為直立式包裝，嚴禁鍍鋅或烤漆後以STAGGER捲取 (OFP00451)-{.不符.} 3. ※超耐候一系列用途要確認是否有英制公差需求，有英制公差需求時選配碼用ON027※ (OFP00680)-{.不符.} 4. 此經銷商有簽訂1/2厚度公差保證(無厚度變異),請調整冷軋與鍍鋅厚度公差管制範圍. 保證 ASTM 厚度公差 (OFP00180)-{.不符.} | 訂單:2512EFE011/001 CPL <生產備註> 事項如下 . 除HGI/ HGL 訂單邊緣不噴油. 其餘皆側緣噴油 (RMK00285) . 【美加訂單生產注意事項-CPL】1.客戶美加地區訂單實施修邊刀最大使用顆數上限(20顆) (RMK00717) . 【美加訂單生產注意事項-CPL】2.排程備註:注意修邊品質與毛邊 (RMK00717) . 【美加訂單生產注意事項-CPL】3.去毛邊輥的管制：兩側壓力均設定1.0 kg/cm2 (RMK00717) | 訂單:2512EFE011/001 CR1 <生產備註> 事項如下 . 此經銷商保證平均厚度在1/2厚度公差內，厚度量測NG時，如單位長度符合範圍，請放行 (RMK00402) . 此客戶有保證 全板形 急峻度 ≦ 0.7% ( ≦ 12 I-UNIT ) (RMK00583) . 【美加訂單生產注意事項-CR】1.兩側各加開一個spot cooling增加冷卻效果。 (RMK00717) . 【美加訂單生產注意事項-CR】2.發生毛邊時，請降速生產減輕毛邊程度，暫留討論後再處置。 (RMK00717) | 訂單:2512EFE011/001 CR2 <生產備註> 事項如下 . 此經銷商保證平均厚度在1/2厚度公差內，厚度量測NG時，如單位長度符合範圍，請放行 (RMK00402) . 此客戶有保證 全板形 急峻度 ≦ 0.7% ( ≦ 12 I-UNIT ) (RMK00583) . 【美加訂單生產注意事項-CR】1.兩側各加開一個spot cooling增加冷卻效果。 (RMK00717) . 【美加訂單生產注意事項-CR】2.發生毛邊時，請降速生產減輕毛邊程度，暫留討論後再處置。 (RMK00717) | 訂單:2512EFE011/001 CG1 <生產備註> 事項如下 . 鍍鋅表面不可有鋅痕、壓痕、凹陷、及刮傷 、應變痕等。 (RMK00054) . 此經銷商保證平均厚度在1/2厚度公差內，厚度量測NG時，如單位長度符合範圍，請放行 (RMK00402) . 鍍層 AZ150 (含) 以上 , 鋅花等級 C~E 目標D，避免鋅花晶界明顯後續造成烤漆點狀未塗漆。 (RMK00565) . 此客戶有保證 全板形 急峻度 ≦ 0.7% ( ≦ 12 I-UNIT ) (RMK00583) . 【美加訂單生產注意事項-CG1】副操確認完回控制室後，於生產排程鋼號旁簽名紀錄，以利後續追查(該排程生產完，排程單將保留)。 (RMK00717) . 【美加訂單生產注意事項-CG1】中央段副操每顆銲道出Pot時觀察銲道同時，確認Beaver Tail與鋼板接觸之Guide Roll羊毛氈狀況，並適時添加潤滑油(避免乾掉)。 (RMK00717) | 訂單:2512EFE011/001 CG2 <生產備註> 事項如下 . 鍍鋅表面不可有鋅痕、壓痕、凹陷、及刮傷 、應變痕等。 (RMK00054) . 此經銷商保證平均厚度在1/2厚度公差內，厚度量測NG時，如單位長度符合範圍，請放行 (RMK00402) . 鍍層 AZ150 (含) 以上 , 鋅花等級 C~E 目標D，避免鋅花晶界明顯後續造成烤漆點狀未塗漆。 (RMK00565) . 此客戶有保證 全板形 急峻度 ≦ 0.7% ( ≦ 12 I-UNIT ) (RMK00583) . 【美加訂單生產注意事項-CG2】1.使用SUB-NOZZLE (RMK00717) | 訂單:2512EFE011/001 CC1 <生產備註> 事項如下 . 正面面漆(20U)及正面總膜厚(25U)要求管制90%以上之膜厚,未達標準降級. (RMK00054) . 若背面面漆(20U)及背面總膜厚(25U)時要求管制90%以上之膜厚,未達標準降級 (RMK00054) . 面漆=18U(90%)~請購基準22U(110%),標準板總膜厚=5+20U(100%面漆). (RMK00054) . 30CM*全寬*留1塊給LAB及1塊給塗料商, (RMK00054) . 【色差】1.1.此客戶對面漆(非B開頭之色碼)目視色差要求較高,請依限度樣本進行目視色差管制★--->發生過訴賠 (RMK00248) . 【色差】1.2.若針對特殊顏色需特別管理時，請品檢忽略1.1.的規定以特別規定為主 (RMK00248) . 此經銷商保證平均厚度在1/2厚度公差內，厚度量測NG時，如單位長度符合範圍，請放行 (RMK00402) . 【捲取】注意！本單為直立式包裝。禁用STAGGER捲取送包裝！送RCL重處理例外。 (RMK00512) . 【抽氣量】白色系在CC1生產時,FINISH抽氣量請設定250,如生產中發生色差b值異常升高,請股長再加大抽氣量因應 (RMK00560) . 此客戶有保證 全板形 急峻度 ≦ 0.7% ( ≦ 12 I-UNIT ) (RMK00583) . 【美加訂單生產注意事項-CCP】1.請烤漆入口依照正背面漆鋼捲投向規定進行鋼捲投入。 (RMK00717) . 【美加訂單生產注意事項-CCP】2.烤漆入口依照鋼捲投向規定進行鋼捲投入。(CR1/CG1 CR2/CG2-->正向入料。CR1/CG2 CR2/CG1-->反向入料) (RMK00717) . 【美加訂單生產注意事項-CCP】3.此訂單背面漆一律採Nature塗裝，塗裝黏度設定40秒以上 (RMK00717) | 訂單:2512EFE011/001 CC2 <生產備註> 事項如下 . 正面面漆(20U)及正面總膜厚(25U)要求管制90%以上之膜厚,未達標準降級. (RMK00054) . 若背面面漆(20U)及背面總膜厚(25U)時要求管制90%以上之膜厚,未達標準降級 (RMK00054) . 面漆=18U(90%)~請購基準22U(110%),標準板總膜厚=5+20U(100%面漆). (RMK00054) . 30CM*全寬*留1塊給LAB及1塊給塗料商, (RMK00054) . 【色差】1.1.此客戶對面漆(非B開頭之色碼)目視色差要求較高,請依限度樣本進行目視色差管制★--->發生過訴賠 (RMK00248) . 【色差】1.2.若針對特殊顏色需特別管理時，請品檢忽略1.1.的規定以特別規定為主 (RMK00248) . 此經銷商保證平均厚度在1/2厚度公差內，厚度量測NG時，如單位長度符合範圍，請放行 (RMK00402) . 【捲取】注意！本單為直立式包裝。禁用STAGGER捲取送包裝！送RCL重處理例外。 (RMK00512) . 【抽氣量】白色系在CC1生產時,FINISH抽氣量請設定250,如生產中發生色差b值異常升高,請股長再加大抽氣量因應 (RMK00560) . 此客戶有保證 全板形 急峻度 ≦ 0.7% ( ≦ 12 I-UNIT ) (RMK00583) . 【美加訂單生產注意事項-CCP】1.請烤漆入口依照正背面漆鋼捲投向規定進行鋼捲投入。 (RMK00717) . 【美加訂單生產注意事項-CCP】2.烤漆入口依照鋼捲投向規定進行鋼捲投入。(CR1/CG1 CR2/CG2-->正向入料。CR1/CG2 CR2/CG1-->反向入料) (RMK00717) . 【美加訂單生產注意事項-CCP】3.此訂單背面漆一律採Nature塗裝，塗裝黏度設定40秒以上 (RMK00717) | 訂單:2512EFE011/001 RCL <生產備註> 事項如下 . 【捲取】注意！本單為直立式包裝。禁用STAGGER捲取送包裝！送RCL重處理例外。 (RMK00512) | 訂單:2512EFE011/001 CCPK 無 <生產備註> 事項 | 訂單:2512EFE011/001 CGQC <品檢備註> 事項如下 . 鍍層 AZ150 (含) 以上 , 鋅花等級 C~E 目標D，避免鋅花晶界明顯後續造成烤漆點狀未塗漆。 (RMK00565) | 訂單:2512EFE011/001 CCQC <品檢備註> 事項如下 . 【色差】1.1.此客戶對面漆(非B開頭之色碼)目視色差要求較高,請依限度樣本進行目視色差管制★--->發生過訴賠 (RMK00248) . 【色差】1.2.若針對特殊顏色需特別管理時，請品檢忽略1.1.的規定以特別規定為主 (RMK00248) . 【捲取】注意！本單為直立式包裝。禁用STAGGER捲取送包裝！送RCL重處理例外。 (RMK00512) | 訂單:2512EFE011/001 TOL 無 <生產備註> 事項 |  | 訂單 2512EFE011/001 修改記錄如下: 20251121 16:33:35 (06023) 退火碼: >> H2, 用途碼: >> COG003, 背面標示: >> S000, 訂單背面顏色(五碼): >> BW73Z, 背面漆膜厚: >> NOM, 背面漆塗漆型式幾塗幾烤: >> 2, 鉻酸鹽: >> Z, 訂單厚度: >> 0.014, 訂單重: >> 40, 重量容許率(下限): >> 10, 重量容許率(上限): >> 10, 訂單寬度: >> 41, 鍍製方式: >> AC, 鋼捲內徑: >> 508, 鋼捲下限重: >> 3, 鋼捲上限重: >> 4.5, 壓花條件碼: >> -, 表面花紋: >> R, 綠色識別碼: >> -, 印刷輥號: >> -, 產品代碼: >> PPGL, 皮膜碼: >> -, 單位別: >> I, 油品種類: >> Z, 塗油量: >> Z, 包裝代碼: >> E0 , 保護膜碼: >> -, 客戶試片取樣型式: >> -, 調質碼: >> S, 套筒碼: >> P , 規格: >> A792SSGR80, 製造標準: >> ASTM, 表面處理劑種類: >> Z, 表面處理劑塗佈量: >> Z, 伸長率測試: >> N, 硬度測試碼: >> N, 抗拉強度測試: >> N, 降伏強度測試: >> N, 厚度變異: >> 0, 訂單正面顏色(五碼): >> 1WR46, 正面漆膜厚: >> 25, 正面漆塗漆型式幾塗幾烤: >> 2, 修邊碼: >> Y, 重量碼: >> AW, 鋼捲捲向: >> O, 鍍層碼: >> AZ50, | F:保證1/2 ASTM 厚度公差
PPGI | 2512EFE020/001 | 1. CGL490 等級 需用CSC料並注意軋延率至少≧70％，目標75％。參閱163EFE026 (OFP00253)-{.不符.} 2. ●依旭台背面（正面漆塗料）發泡黏著性不佳（CC250503），要確認背面是否要發泡● (OFP00739)-{.不符.} | 1. 烤漆產品"門板"類...指定使用CSC（含 CH）或DS用料，切勿用其它料源 (OFP00129)-{.不符.} 2. CGL490 等級 需用CSC料並注意軋延率至少≧70％，目標75％。參閱163EFE026 (OFP00253)-{.不符.} | 1. CGL490 等級 需用CSC料並注意軋延率至少≧70％，目標75％。參閱163EFE026 (OFP00253)-{.不符.} 2. 備註：XXXXX 標準MASS=XXX 為生產與品管依據。排程MASS為請購用不用理會 (OFP00293)-{.不符.} 3. 高光新增備註（適用非直立式包裝）：請出口每顆鋼捲貼紅色 " 禁止疊放 " 貼紙，如果有套桶S最多2層 (OFP00366)-{.不符.} 4. 【提醒】！本單為直立式包裝，嚴禁鍍鋅或烤漆後以STAGGER捲取 (OFP00451)-{.不符.} 5. 【提醒 審單人員】CR≧0.6 要於烤漆備註調降 PMT等相關。★KP抗塵PVDF不受此限 (OFP00509)-{.不符.} 6. ●依旭台背面（正面漆塗料）發泡黏著性不佳（CC250503），要確認背面是否要發泡● (OFP00739)-{.不符.} 7. 此經銷商有簽訂1/2厚度公差保證(無厚度變異),請調整冷軋與鍍鋅厚度公差管制範圍. 保證 SYSCO 厚度公差 (OFP00180)-{.不符.} | 訂單:2512EFE020/001 CPL <生產備註> 事項如下 . 本單為烤漆背面大於等於25μ塗裝，軋延後不允許毛邊，請CPL注意修邊狀況 (RMK00124) . 【邊緣品質】此為烤漆背面25μ訂單，請加強檢視鋼捲：邊緣殘剪、側緣鋅渣或毛邊，因為會導致烤漆背面漆轉印正面 (RMK00126) . 指定使用CSC或中龍或者日本用料，切勿用其它料源。會訴賠... (RMK00241) . 除HGI/ HGL 訂單邊緣不噴油. 其餘皆側緣噴油 (RMK00285) | 訂單:2512EFE020/001 CR1 <生產備註> 事項如下 . 【邊緣品質】此為烤漆背面25μ訂單，請加強檢視鋼捲：邊緣殘剪、側緣鋅渣或毛邊，因為會導致烤漆背面漆轉印正面 (RMK00126) . 指定使用CSC或中龍或者日本用料，切勿用其它料源。會訴賠... (RMK00241) . 完軋寬度超出管制值上限≦2mm時,冷軋繼續生產並填寫品質異常通報單給鍍鋅線,以便調整張力與板溫 (RMK00278) . 此經銷商保證平均厚度在1/2厚度公差內，厚度量測NG時，如單位長度符合範圍，請放行 (RMK00402) | 訂單:2512EFE020/001 CR2 <生產備註> 事項如下 . 【邊緣品質】此為烤漆背面25μ訂單，請加強檢視鋼捲：邊緣殘剪、側緣鋅渣或毛邊，因為會導致烤漆背面漆轉印正面 (RMK00126) . 指定使用CSC或中龍或者日本用料，切勿用其它料源。會訴賠... (RMK00241) . 完軋寬度超出管制值上限≦2mm時,冷軋繼續生產並填寫品質異常通報單給鍍鋅線,以便調整張力與板溫 (RMK00278) . 此經銷商保證平均厚度在1/2厚度公差內，厚度量測NG時，如單位長度符合範圍，請放行 (RMK00402) | 訂單:2512EFE020/001 CG1 <生產備註> 事項如下 . 【邊緣品質】此為烤漆背面25μ訂單，請加強檢視鋼捲：邊緣殘剪、側緣鋅渣或毛邊，因為會導致烤漆背面漆轉印正面 (RMK00126) . ★ SKP+T/L 的 EL％總和 CQ ＞0.8％,材質SAE1012＞0.6 ％ --->一定要達到不然會訴賠★ (RMK00241) . 指定使用CSC或中龍或者日本用料，切勿用其它料源。會訴賠... (RMK00241) . 因為SKP+T/L 的 EL％總和 CQ ＞0.8％,材質SAE1012＞0.6 ％以上時，烤漆品檢測試Fluting 會NG降級 (RMK00241) . 若SKP+T/L 的 EL％總和 CQ ＞0.8％,材質SAE1012＞0.6 ％ 未能符合，反應給下製程與TED工程師 (RMK00241) . 本單於烤漆正背面都塗裝正面漆，因此鍍鋅請管制背面表面品質比照正面 (RMK00363) . 此經銷商保證平均厚度在1/2厚度公差內，厚度量測NG時，如單位長度符合範圍，請放行 (RMK00402) | 訂單:2512EFE020/001 CG2 <生產備註> 事項如下 . 【邊緣品質】此為烤漆背面25μ訂單，請加強檢視鋼捲：邊緣殘剪、側緣鋅渣或毛邊，因為會導致烤漆背面漆轉印正面 (RMK00126) . ★ SKP+T/L 的 EL％總和 CQ ＞0.8％,材質SAE1012＞0.6 ％ --->一定要達到不然會訴賠★ (RMK00241) . 指定使用CSC或中龍或者日本用料，切勿用其它料源。會訴賠... (RMK00241) . 因為SKP+T/L 的 EL％總和 CQ ＞0.8％,材質SAE1012＞0.6 ％以上時，烤漆品檢測試Fluting 會NG降級 (RMK00241) . 若SKP+T/L 的 EL％總和 CQ ＞0.8％,材質SAE1012＞0.6 ％ 未能符合，反應給下製程與TED工程師 (RMK00241) . 本單於烤漆正背面都塗裝正面漆，因此鍍鋅請管制背面表面品質比照正面 (RMK00363) . 此經銷商保證平均厚度在1/2厚度公差內，厚度量測NG時，如單位長度符合範圍，請放行 (RMK00402) | 訂單:2512EFE020/001 CC1 <生產備註> 事項如下 . 【PMT】1.1.因為CR厚 0.606 mm，TOP 標準PMT以241℃去計算 (RMK-E_CHIN) . 此色為高光澤主操請注意捲起張力的提高查表 (RMK00122) . 【邊緣品質】此為烤漆背面25μ訂單，請加強檢視鋼捲：邊緣殘剪、側緣鋅渣或毛邊，因為會導致烤漆背面漆轉印正面 (RMK00126) . 一般CQ T/L EL％目標0.1％，視板面或狀況可做調整--->不然下製程會發生FLUTING會訴賠 (RMK00241) . ★本產品因訴賠過，一定得做 Fluting TEST，線上EL％有調整時需再確認★ (RMK00241) . 2015年發生過訴賠。請出口使用鋼套桶前請檢查焊接處，以免捲取後產生折痕 (RMK00381) . 此經銷商保證平均厚度在1/2厚度公差內，厚度量測NG時，如單位長度符合範圍，請放行 (RMK00402) . 【捲取】注意！本單為直立式包裝。禁用STAGGER捲取送包裝！送RCL重處理例外。 (RMK00512) . 【PMT】1.2.CC2計算完後面漆每個ZONE 爐溫各降8℃為最終爐溫 (RMK00568) . 【PMT】1.3.CC2因爐溫各降8℃為最終爐溫，請股長於TEST時 確實量測板溫 (RMK00568) . 【PMT】1.4.若發現PMT不足，請上調ZONE溫度並回饋工程師 (RMK00568) . 【PMT】1.5.品檢注意！因標準PMT有下修請注意MEK測試 (RMK00568) . 【PMT】1.6.厚板少生產，請領班量測板溫並記錄之 (RMK00568) . 【疊放】出口每顆鋼捲貼紅色 " 禁止疊放 " 貼紙，如果有套桶S最多2層 (RMK00732) | 訂單:2512EFE020/001 CC2 <生產備註> 事項如下 . 【PMT】1.1.因為CR厚 0.606 mm，TOP 標準PMT以241℃去計算 (RMK-E_CHIN) . 此色為高光澤主操請注意捲起張力的提高查表 (RMK00122) . 【邊緣品質】此為烤漆背面25μ訂單，請加強檢視鋼捲：邊緣殘剪、側緣鋅渣或毛邊，因為會導致烤漆背面漆轉印正面 (RMK00126) . 20120627晨會決議 CC2生產 PPGI 時請使用表調 (RMK00191) . 一般CQ T/L EL％目標0.1％，視板面或狀況可做調整--->不然下製程會發生FLUTING會訴賠 (RMK00241) . ★本產品因訴賠過，一定得做 Fluting TEST，線上EL％有調整時需再確認★ (RMK00241) . 2015年發生過訴賠。請出口使用鋼套桶前請檢查焊接處，以免捲取後產生折痕 (RMK00381) . 此經銷商保證平均厚度在1/2厚度公差內，厚度量測NG時，如單位長度符合範圍，請放行 (RMK00402) . 【捲取】注意！本單為直立式包裝。禁用STAGGER捲取送包裝！送RCL重處理例外。 (RMK00512) . 【PMT】1.2.CC2計算完後面漆每個ZONE 爐溫各降8℃為最終爐溫 (RMK00568) . 【PMT】1.3.CC2因爐溫各降8℃為最終爐溫，請股長於TEST時 確實量測板溫 (RMK00568) . 【PMT】1.4.若發現PMT不足，請上調ZONE溫度並回饋工程師 (RMK00568) . 【PMT】1.5.品檢注意！因標準PMT有下修請注意MEK測試 (RMK00568) . 【PMT】1.6.厚板少生產，請領班量測板溫並記錄之 (RMK00568) . 【疊放】出口每顆鋼捲貼紅色 " 禁止疊放 " 貼紙，如果有套桶S最多2層 (RMK00732) | 訂單:2512EFE020/001 RCL <生產備註> 事項如下 . 【捲取】注意！本單為直立式包裝。禁用STAGGER捲取送包裝！送RCL重處理例外。 (RMK00512) | 訂單:2512EFE020/001 CCPK 無 <生產備註> 事項 | 訂單:2512EFE020/001 CGQC <品檢備註> 事項如下 . 【邊緣品質】此為烤漆背面25μ訂單，請加強檢視鋼捲：邊緣殘剪、側緣鋅渣或毛邊，因為會導致烤漆背面漆轉印正面 (RMK00126) . 本單於烤漆正背面都塗裝正面漆，因此鍍鋅請管制背面表面品質比照正面 (RMK00363) | 訂單:2512EFE020/001 CCQC <品檢備註> 事項如下 . 【PMT】1.1.因為CR厚 0.606 mm，TOP 標準PMT以241℃去計算 (RMK-E_CHIN) . 【邊緣品質】此為烤漆背面25μ訂單，請加強檢視鋼捲：邊緣殘剪、側緣鋅渣或毛邊，因為會導致烤漆背面漆轉印正面 (RMK00126) . ★本產品因訴賠過，一定得做 Fluting TEST，線上EL％有調整時需再確認★ (RMK00241) . 【捲取】注意！本單為直立式包裝。禁用STAGGER捲取送包裝！送RCL重處理例外。 (RMK00512) . 【PMT】1.2.CC2計算完後面漆每個ZONE 爐溫各降8℃為最終爐溫 (RMK00568) . 【PMT】1.3.CC2因爐溫各降8℃為最終爐溫，請股長於TEST時 確實量測板溫 (RMK00568) . 【PMT】1.4.若發現PMT不足，請上調ZONE溫度並回饋工程師 (RMK00568) . 【PMT】1.5.品檢注意！因標準PMT有下修請注意MEK測試 (RMK00568) . 【PMT】1.6.厚板少生產，請領班量測板溫並記錄之 (RMK00568) | 訂單:2512EFE020/001 TOL 無 <生產備註> 事項 | 【PMT】1.1.因為CR厚 0.606 mm，TOP 標準PMT以241℃去計算^^/CC1/CC2/CCQC/^^ <<.E_CHIN 2025/12/03 08:20.>> | 訂單 2512EFE020/001 修改記錄如下: 20251202 08:18:02 (06023) 退火碼: >> S1, 用途碼: >> COA010, 背面標示: >> S000, 訂單背面顏色(五碼): >> 3W1A5, 背面漆膜厚: >> 25, 背面漆塗漆型式幾塗幾烤: >> 2, 鉻酸鹽: >> Z, 訂單厚度: >> 0.6, 訂單重: >> 60, 重量容許率(下限): >> 10, 重量容許率(上限): >> 10, 訂單寬度: >> 1219, 鍍製方式: >> BC, 鋼捲內徑: >> 508, 鋼捲下限重: >> 3, 鋼捲上限重: >> 5, 壓花條件碼: >> -, 表面花紋: >> Z, 綠色識別碼: >> -, 印刷輥號: >> -, 產品代碼: >> PPGI, 皮膜碼: >> -, 單位別: >> M, 油品種類: >> Z, 塗油量: >> Z, 包裝代碼: >> E0 , 保護膜碼: >> -, 客戶試片取樣型式: >> -, 調質碼: >> S, 套筒碼: >> S , 規格: >> CGC490-20, 製造標準: >> SYSCO, 表面處理劑種類: >> Z, 表面處理劑塗佈量: >> Z, 伸長率測試: >> N, 硬度測試碼: >> N, 抗拉強度測試: >> N, 降伏強度測試: >> N, 厚度變異: >> 0, 訂單正面顏色(五碼): >> 3Y2A5, 正面漆膜厚: >> 25, 正面漆塗漆型式幾塗幾烤: >> 2, 修邊碼: >> Y, 重量碼: >> AW, 鋼捲捲向: >> O, 鍍層碼: >> Z18, | F:保證1/2 ASTM 厚度公差 | [訂單訊息通知] 2025/12/02 下午 03:05:54 *** (秦大維 >> 通知 >> Patty Wu) 訊息 : 因捲門未曾下過 CGC490 所以問一下是有什麼需求導致要用490 [訂單訊息通知] 2025/12/02 下午 03:15:06 *** (吳佩婷 >> 通知 >> Edwy Chin) 訊息 : 詢單階段詢問過客戶，客戶告知"先前570料沒有用料上的問題，僅是材料上的變更以利後續成型。"，謝謝大維哥提醒!
PPGL | 2512EFE022/001 | 1. 因鋼套桶因縫接處容易對鋼捲產生轉印，所以請確認客戶是否知悉轉印風險 (OFP00256)-{.不符.} | 1. 烤漆產品"門板"類...指定使用CSC（含 CH）或DS用料，切勿用其它料源 (OFP00129)-{.不符.} 2. 製造標準為MS、ASTM或銷新加坡之訂單，若無技術指定優先用料，請優先使用國內料，勿使用ANFEN (OFP00406)-{.不符.} | 1. 因鋼套桶因縫接處容易對鋼捲產生轉印，所以請確認客戶是否知悉轉印風險 (OFP00256)-{.不符.} 2. 備註：XXXXX 標準MASS=XXX 為生產與品管依據。排程MASS為請購用不用理會 (OFP00293)-{.不符.} 3. 製造標準為MS、ASTM或銷新加坡之訂單，若無技術指定優先用料，請優先使用國內料，勿使用ANFEN (OFP00406)-{.不符.} 4. 【提醒】！本單為直立式包裝，嚴禁鍍鋅或烤漆後以STAGGER捲取 (OFP00451)-{.不符.} 5. 此經銷商有簽訂1/2厚度公差保證(無厚度變異),請調整冷軋與鍍鋅厚度公差管制範圍. 保證 ASTM 厚度公差 (OFP00180)-{.不符.} | 訂單:2512EFE022/001 CPL <生產備註> 事項如下 . 指定使用CSC或中龍或者日本用料，切勿用其它料源。會訴賠... (RMK00241) . 除HGI/ HGL 訂單邊緣不噴油. 其餘皆側緣噴油 (RMK00285) | 訂單:2512EFE022/001 CR1 <生產備註> 事項如下 . 指定使用CSC或中龍或者日本用料，切勿用其它料源。會訴賠... (RMK00241) . 完軋寬度超出管制值上限≦2mm時,冷軋繼續生產並填寫品質異常通報單給鍍鋅線,以便調整張力與板溫 (RMK00278) . 此經銷商保證平均厚度在1/2厚度公差內，厚度量測NG時，如單位長度符合範圍，請放行 (RMK00402) | 訂單:2512EFE022/001 CR2 <生產備註> 事項如下 . 指定使用CSC或中龍或者日本用料，切勿用其它料源。會訴賠... (RMK00241) . 完軋寬度超出管制值上限≦2mm時,冷軋繼續生產並填寫品質異常通報單給鍍鋅線,以便調整張力與板溫 (RMK00278) . 此經銷商保證平均厚度在1/2厚度公差內，厚度量測NG時，如單位長度符合範圍，請放行 (RMK00402) | 訂單:2512EFE022/001 CG1 <生產備註> 事項如下 . 捲門用 注意鍍層控制STD 至 STD+30間 (RMK00102) . 因成形性需求故鍍層量有上限管制，排程變換前後一顆分切請U3暫留，待產線確認鍍層量後再行處置。 (RMK00102) . ★ SKP+T/L 的 EL％總和 CQ ＞0.8％,材質SAE1012＞0.6 ％ --->一定要達到不然會訴賠★ (RMK00241) . 指定使用CSC或中龍或者日本用料，切勿用其它料源。會訴賠... (RMK00241) . 因為SKP+T/L 的 EL％總和 CQ ＞0.8％,材質SAE1012＞0.6 ％以上時，烤漆品檢測試Fluting 會NG降級 (RMK00241) . 若SKP+T/L 的 EL％總和 CQ ＞0.8％,材質SAE1012＞0.6 ％ 未能符合，反應給下製程與TED工程師 (RMK00241) . 此經銷商保證平均厚度在1/2厚度公差內，厚度量測NG時，如單位長度符合範圍，請放行 (RMK00402) | 訂單:2512EFE022/001 CG2 <生產備註> 事項如下 . 捲門用 注意鍍層控制STD 至 STD+30間 (RMK00102) . 因成形性需求故鍍層量有上限管制，排程變換前後一顆分切請U3暫留，待產線確認鍍層量後再行處置。 (RMK00102) . ★ SKP+T/L 的 EL％總和 CQ ＞0.8％,材質SAE1012＞0.6 ％ --->一定要達到不然會訴賠★ (RMK00241) . 指定使用CSC或中龍或者日本用料，切勿用其它料源。會訴賠... (RMK00241) . 因為SKP+T/L 的 EL％總和 CQ ＞0.8％,材質SAE1012＞0.6 ％以上時，烤漆品檢測試Fluting 會NG降級 (RMK00241) . 若SKP+T/L 的 EL％總和 CQ ＞0.8％,材質SAE1012＞0.6 ％ 未能符合，反應給下製程與TED工程師 (RMK00241) . 此經銷商保證平均厚度在1/2厚度公差內，厚度量測NG時，如單位長度符合範圍，請放行 (RMK00402) | 訂單:2512EFE022/001 CC1 <生產備註> 事項如下 . 【MASS】BW70Z 標準MASS=60+185=245 為生產與品管依據。排程MASS為請購用不用理會 (RMK-E_CHIN) . 超低光澤產品,色差計塗佈量依據5+20U為基準. (RMK00102) . 請出口人員貼上"請勿堆疊"紅色標簽. (RMK00102) . R字頭色碼因色差對膜厚極其敏感，MASS目標102%~115%之間 (RMK00102) . R字頭色碼塗佈量須在20U以上,不然會有白色點狀(繩紋),已被客戶訴賠. (RMK00102) . 捲起單位張力請加大至 5.5 (RMK00102) . 一般CQ T/L EL％目標0.1％，視板面或狀況可做調整--->不然下製程會發生FLUTING會訴賠 (RMK00241) . ★本產品因訴賠過，一定得做 Fluting TEST，線上EL％有調整時需再確認★ (RMK00241) . 1.此為NEO塗料,色差計請用有"(20150105)"的標準樣檔名確認色差值,找不到檔案時請通知TED工程師，分機#321 (RMK00343) . 2.色差放行標準為ΔL、Δa、Δb≦±0.6,光澤放行標準放寬到7以下放行,目視色差不管制 (RMK00343) . 2015年發生過訴賠。請出口使用鋼套桶前請檢查焊接處，以免捲取後產生折痕 (RMK00381) . 此經銷商保證平均厚度在1/2厚度公差內，厚度量測NG時，如單位長度符合範圍，請放行 (RMK00402) . 【捲取】注意！本單為直立式包裝。禁用STAGGER捲取送包裝！送RCL重處理例外。 (RMK00512) | 訂單:2512EFE022/001 CC2 <生產備註> 事項如下 . 【MASS】BW70Z 標準MASS=60+185=245 為生產與品管依據。排程MASS為請購用不用理會 (RMK-E_CHIN) . 超低光澤產品,色差計塗佈量依據5+20U為基準. (RMK00102) . 請出口人員貼上"請勿堆疊"紅色標簽. (RMK00102) . R字頭色碼因色差對膜厚極其敏感，MASS目標102%~115%之間 (RMK00102) . R字頭色碼塗佈量須在20U以上,不然會有白色點狀(繩紋),已被客戶訴賠. (RMK00102) . 一般CQ T/L EL％目標0.1％，視板面或狀況可做調整--->不然下製程會發生FLUTING會訴賠 (RMK00241) . ★本產品因訴賠過，一定得做 Fluting TEST，線上EL％有調整時需再確認★ (RMK00241) . 1.此為NEO塗料,色差計請用有"(20150105)"的標準樣檔名確認色差值,找不到檔案時請通知TED工程師，分機#321 (RMK00343) . 2.色差放行標準為ΔL、Δa、Δb≦±0.6,光澤放行標準放寬到7以下放行,目視色差不管制 (RMK00343) . 2015年發生過訴賠。請出口使用鋼套桶前請檢查焊接處，以免捲取後產生折痕 (RMK00381) . 此經銷商保證平均厚度在1/2厚度公差內，厚度量測NG時，如單位長度符合範圍，請放行 (RMK00402) . 【捲取】注意！本單為直立式包裝。禁用STAGGER捲取送包裝！送RCL重處理例外。 (RMK00512) | 訂單:2512EFE022/001 RCL <生產備註> 事項如下 . 【捲取】注意！本單為直立式包裝。禁用STAGGER捲取送包裝！送RCL重處理例外。 (RMK00512) | 訂單:2512EFE022/001 CCPK 無 <生產備註> 事項 | 訂單:2512EFE022/001 CGQC 無 <品檢備註> 事項 | 訂單:2512EFE022/001 CCQC <品檢備註> 事項如下 . 【MASS】BW70Z 標準MASS=60+185=245 為生產與品管依據。排程MASS為請購用不用理會 (RMK-E_CHIN) . ★本產品因訴賠過，一定得做 Fluting TEST，線上EL％有調整時需再確認★ (RMK00241) . 1.此為NEO塗料,色差計請用有"(20150105)"的標準樣檔名確認色差值,找不到檔案時請通知TED工程師，分機#321 (RMK00343) . 2.色差放行標準為ΔL、Δa、Δb≦±0.6,光澤放行標準放寬到7以下放行,目視色差不管制 (RMK00343) . 【捲取】注意！本單為直立式包裝。禁用STAGGER捲取送包裝！送RCL重處理例外。 (RMK00512) | 訂單:2512EFE022/001 TOL 無 <生產備註> 事項 | 【MASS】BW70Z 標準MASS=60+185=245 為生產與品管依據。排程MASS為請購用不用理會^^/CC1/CC2/CCQC/^^ <<.E_CHIN 2025/12/05 08:37.>> | 訂單 2512EFE022/001 修改記錄如下: 20251204 15:33:38 (06023) 退火碼: >> S1, 用途碼: >> COA010, 背面標示: >> C856, 訂單背面顏色(五碼): >> BW70Z, 背面漆膜厚: >> NOM, 背面漆塗漆型式幾塗幾烤: >> 2, 鉻酸鹽: >> Z, 訂單厚度: >> 0.47, 訂單重: >> 35, 重量容許率(下限): >> 10, 重量容許率(上限): >> 10, 訂單寬度: >> 914, 鍍製方式: >> AC, 鋼捲內徑: >> 508, 鋼捲下限重: >> 2, 鋼捲上限重: >> 3.5, 壓花條件碼: >> -, 表面花紋: >> R, 綠色識別碼: >> -, 印刷輥號: >> -, 產品代碼: >> PPGL, 皮膜碼: >> -, 單位別: >> M, 油品種類: >> Z, 塗油量: >> Z, 包裝代碼: >> E0 , 保護膜碼: >> -, 客戶試片取樣型式: >> -, 調質碼: >> S, 套筒碼: >> S , 規格: >> A792MSSGR275, 製造標準: >> ASTM, 表面處理劑種類: >> Z, 表面處理劑塗佈量: >> Z, 伸長率測試: >> N, 硬度測試碼: >> N, 抗拉強度測試: >> N, 降伏強度測試: >> N, 厚度變異: >> 0, 訂單正面顏色(五碼): >> RYB97, 正面漆膜厚: >> 25, 正面漆塗漆型式幾塗幾烤: >> 2, 修邊碼: >> Y, 重量碼: >> AW, 鋼捲捲向: >> O, 鍍層碼: >> AZM150, | *:
PPGI | 2512EOE001/001 | 1. 確認訂單分切限重過小的原因 (OFP00158)-{.不符.} 2. ▲分條W5兩兩綁一起包裝，預算內部訂單寬度盡量以分條寬度偶數條試算。目的方便分條廠作業▼ (OFP00763)-{.不符.} | 1. 製造標準為MS、ASTM或銷新加坡之訂單，若無技術指定優先用料，請優先使用國內料，勿使用ANFEN (OFP00406)-{.不符.} 2. ★分條鋼捲包裝方式為W5（兩兩包一起木條分開），計算內部訂單寬度需為偶數條 (OFP00762)-{.不符.} | 1. LWB4A(Z) 分切限重 MAX 7T (OFP00373)-{.不符.} 2. 製造標準為MS、ASTM或銷新加坡之訂單，若無技術指定優先用料，請優先使用國內料，勿使用ANFEN (OFP00406)-{.不符.} 3. 【提醒】！本單為直立式包裝，嚴禁鍍鋅或烤漆後以STAGGER捲取 (OFP00451)-{.不符.} 4. 此訂單厚度（0.248～0.6）可考慮朔元，看19條內部訂單寬度會不會太窄 (OFP00717)-{.不符.} 5. ★分條鋼捲包裝方式為W5（兩兩包一起木條分開），計算內部訂單寬度需為偶數條 (OFP00762)-{.不符.} 6. ▲分條W5兩兩綁一起包裝，預算內部訂單寬度盡量以分條寬度偶數條試算。目的方便分條廠作業▼ (OFP00763)-{.不符.} | 訂單:2512EOE001/001 CPL <生產備註> 事項如下 . 除HGI/ HGL 訂單邊緣不噴油. 其餘皆側緣噴油 (RMK00285) | 訂單:2512EOE001/001 CR1 <生產備註> 事項如下 . 每組工輥生產之第一顆鋼捲, 檢查振動輥痕或砂輪痕 (RMK00307) | 訂單:2512EOE001/001 CR2 <生產備註> 事項如下 . 每組工輥生產之第一顆鋼捲, 檢查振動輥痕或砂輪痕 (RMK00307) | 訂單:2512EOE001/001 CG1 <生產備註> 事項如下 . 押條用途 注意鍍層量控制不超過 MAX 140 G/M2，以防烤漆TC性能不佳 (RMK00069) . 注意表面狀況(如不可有鋅痕,妊娠痕,壓痕,刮痕,凹陷.....等 等). (RMK00069) . 取2M試片目視或粉筆檢驗是否有凹陷,10CMX10CM面積內超過6點即降級或暫留並通知現場改善(客戶訴賠過及烤漆線退出). (RMK00069) | 訂單:2512EOE001/001 CG2 <生產備註> 事項如下 . 押條用途 注意鍍層量控制不超過 MAX 140 G/M2，以防烤漆TC性能不佳 (RMK00069) . 注意表面狀況(如不可有鋅痕,妊娠痕,壓痕,刮痕,凹陷.....等 等). (RMK00069) . 取2M試片目視或粉筆檢驗是否有凹陷,10CMX10CM面積內超過6點即降級或暫留並通知現場改善(客戶訴賠過及烤漆線退出). (RMK00069) | 訂單:2512EOE001/001 CC1 <生產備註> 事項如下 . ★注意毛邊限制：最大0.04mm。2023年發生過客訴★。 (RMK-E_CHIN) . 每顆鋼捲需標註鋼捲號碼及重量。 (RMK-E_CHIN) . 解捲方向：逆時針方向。 (RMK-E_CHIN) . 請以兩條皮帶繫固，【兩顆分條鋼捲包裝一起】。 (RMK-E_CHIN) . 表面請勿沾染灰塵及髒汙，無壓力痕等其他表面不良情形。 (RMK-E_CHIN) . 每件限重MAX=2.0 T (含棧板) (RMK-E_CHIN) . 分條代工寬度管制：28.9± 0.1 MM (RMK-E_CHIN) . 最終製程的下製程 = "TOL" (RMK-E_CHIN) . 烤漆代工分條之內部訂單 2511AIX001/001 (外部訂單 :2512EOE001/001) (RMK-E_CHIN) . ★★★ TEST人員請注意 正背面都必須作 "耐羊毛氈試驗" ★★★ (RMK00069) . 【捲取】注意！本單為直立式包裝。禁用STAGGER捲取送包裝！送RCL重處理例外。 (RMK00512) . 【抽氣量】白色系在CC1生產時,FINISH抽氣量請設定250,如生產中發生色差b值異常升高,請股長再加大抽氣量因應 (RMK00560) . 【出口捲取注意！】因輕鋼架押條塗料捲取有打滑特性，請主操於捲取前橡膠套桶塗水。 (RMK00602) | 訂單:2512EOE001/001 CC2 <生產備註> 事項如下 . ★注意毛邊限制：最大0.04mm。2023年發生過客訴★。 (RMK-E_CHIN) . 每顆鋼捲需標註鋼捲號碼及重量。 (RMK-E_CHIN) . 解捲方向：逆時針方向。 (RMK-E_CHIN) . 請以兩條皮帶繫固，【兩顆分條鋼捲包裝一起】。 (RMK-E_CHIN) . 表面請勿沾染灰塵及髒汙，無壓力痕等其他表面不良情形。 (RMK-E_CHIN) . 每件限重MAX=2.0 T (含棧板) (RMK-E_CHIN) . 分條代工寬度管制：28.9± 0.1 MM (RMK-E_CHIN) . 最終製程的下製程 = "TOL" (RMK-E_CHIN) . 烤漆代工分條之內部訂單 2511AIX001/001 (外部訂單 :2512EOE001/001) (RMK-E_CHIN) . ★★★ TEST人員請注意 正背面都必須作 "耐羊毛氈試驗" ★★★ (RMK00069) . 【捲取】注意！本單為直立式包裝。禁用STAGGER捲取送包裝！送RCL重處理例外。 (RMK00512) . 【抽氣量】白色系在CC1生產時,FINISH抽氣量請設定250,如生產中發生色差b值異常升高,請股長再加大抽氣量因應 (RMK00560) . 【出口捲取注意！】因輕鋼架押條塗料捲取有打滑特性，請主操於捲取前橡膠套桶塗水。 (RMK00602) | 訂單:2512EOE001/001 RCL <生產備註> 事項如下 . 【捲取】注意！本單為直立式包裝。禁用STAGGER捲取送包裝！送RCL重處理例外。 (RMK00512) | 訂單:2512EOE001/001 CCPK 無 <生產備註> 事項 | 訂單:2512EOE001/001 CGQC <品檢備註> 事項如下 . 押條用途 注意鍍層量控制不超過 MAX 140 G/M2，以防烤漆TC性能不佳 (RMK00069) | 訂單:2512EOE001/001 CCQC <品檢備註> 事項如下 . 【捲取】注意！本單為直立式包裝。禁用STAGGER捲取送包裝！送RCL重處理例外。 (RMK00512) . 【出口捲取注意！】因輕鋼架押條塗料捲取有打滑特性，請主操於捲取前橡膠套桶塗水。 (RMK00602) | 訂單:2512EOE001/001 TOL <生產備註> 事項如下 . ★注意毛邊限制：最大0.04mm。2023年發生過客訴★。 (RMK-E_CHIN) . 每顆鋼捲需標註鋼捲號碼及重量。 (RMK-E_CHIN) . 解捲方向：逆時針方向。 (RMK-E_CHIN) . 請以兩條皮帶繫固，【兩顆分條鋼捲包裝一起】。 (RMK-E_CHIN) . 表面請勿沾染灰塵及髒汙，無壓力痕等其他表面不良情形。 (RMK-E_CHIN) . 每件限重MAX=2.0 T (含棧板) (RMK-E_CHIN) . 分條代工寬度管制：28.9± 0.1 MM (RMK-E_CHIN) . 最終製程的下製程 = "TOL" (RMK-E_CHIN) . 烤漆代工分條之內部訂單 2511AIX001/001 (外部訂單 :2512EOE001/001) (RMK-E_CHIN) | 烤漆代工分條之內部訂單 2511AIX001/001 (外部訂單 :2512EOE001/001)^^/CC1/CC2/TOL/^^ <<.E_CHIN 2025/11/27 11:50.>> 最終製程的下製程 = "TOL"^^/CC1/CC2/TOL/^^ <<.E_CHIN 2025/11/27 11:52.>> 分條代工寬度管制：28.9± 0.1 MM^^/CC1/CC2/TOL/^^ <<.E_CHIN 2025/11/27 11:52.>> 每件限重MAX=2.0 T (含棧板)^^/CC1/CC2/TOL/^^ <<.E_CHIN 2025/11/27 11:52.>> 表面請勿沾染灰塵及髒汙，無壓力痕等其他表面不良情形。^^/CC1/CC2/TOL/^^ <<.E_CHIN 2025/11/27 11:52.>> 請以兩條皮帶繫固，【兩顆分條鋼捲包裝一起】。^^/CC1/CC2/TOL/^^ <<.E_CHIN 2025/11/27 11:53.>> 解捲方向：逆時針方向。^^/CC1/CC2/TOL/^^ <<.E_CHIN 2025/11/27 11:53.>> 每顆鋼捲需標註鋼捲號碼及重量。^^/CC1/CC2/TOL/^^ <<.E_CHIN 2025/11/27 11:53.>> ★注意毛邊限制：最大0.04mm。2023年發生過客訴★。^^/CC1/CC2/TOL/^^ <<.E_CHIN 2025/11/27 11:53.>> | 訂單 2512EOE001/001 修改記錄如下: 20251125 11:33:32 (22021) 退火碼: >> S1, 用途碼: >> CIR001, 背面標示: >> S000, 訂單背面顏色(五碼): >> BBF4K, 背面漆膜厚: >> NOM, 背面漆塗漆型式幾塗幾烤: >> 2, 鉻酸鹽: >> Z, 訂單厚度: >> 0.3, 訂單重: >> 150, 重量容許率(下限): >> 10, 重量容許率(上限): >> 10, 訂單寬度: >> 29, 鍍製方式: >> BC, 鋼捲內徑: >> 508, 鋼捲下限重: >> 1, 鋼捲上限重: >> 2, 壓花條件碼: >> -, 表面花紋: >> Z, 綠色識別碼: >> -, 印刷輥號: >> -, 產品代碼: >> PPGI, 皮膜碼: >> -, 單位別: >> M, 油品種類: >> Z, 塗油量: >> Z, 包裝代碼: >> W5 , 保護膜碼: >> -, 客戶試片取樣型式: >> -, 調質碼: >> S, 套筒碼: >> N , 規格: >> A653MCQ, 製造標準: >> ASTM, 表面處理劑種類: >> Z, 表面處理劑塗佈量: >> Z, 伸長率測試: >> N, 硬度測試碼: >> N, 抗拉強度測試: >> N, 降伏強度測試: >> N, 厚度變異: >> 0, 訂單正面顏色(五碼): >> LWB4A, 正面漆膜厚: >> 25, 正面漆塗漆型式幾塗幾烤: >> 2, 修邊碼: >> Y, 重量碼: >> AW, 鋼捲捲向: >> O, 鍍層碼: >> Z120, | *: | [訂單訊息通知] 2025/11/26 上午 10:21:43 *** (秦大維 >> 通知 >> Winnie Chang, Emily Hong) 訊息 : 依2502EOE001/001 配 2.2*950 mm即可
PPGI | 2512EOE001/002 | 1. 確認訂單分切限重過小的原因 (OFP00158)-{.不符.} 2. ▲分條W5兩兩綁一起包裝，預算內部訂單寬度盡量以分條寬度偶數條試算。目的方便分條廠作業▼ (OFP00763)-{.不符.} | 1. 製造標準為MS、ASTM或銷新加坡之訂單，若無技術指定優先用料，請優先使用國內料，勿使用ANFEN (OFP00406)-{.不符.} 2. ★分條鋼捲包裝方式為W5（兩兩包一起木條分開），計算內部訂單寬度需為偶數條 (OFP00762)-{.不符.} | 1. LWB4A(Z) 分切限重 MAX 7T (OFP00373)-{.不符.} 2. 製造標準為MS、ASTM或銷新加坡之訂單，若無技術指定優先用料，請優先使用國內料，勿使用ANFEN (OFP00406)-{.不符.} 3. 【提醒】！本單為直立式包裝，嚴禁鍍鋅或烤漆後以STAGGER捲取 (OFP00451)-{.不符.} 4. 此訂單厚度（0.248～0.6）可考慮朔元，看19條內部訂單寬度會不會太窄 (OFP00717)-{.不符.} 5. ★分條鋼捲包裝方式為W5（兩兩包一起木條分開），計算內部訂單寬度需為偶數條 (OFP00762)-{.不符.} 6. ▲分條W5兩兩綁一起包裝，預算內部訂單寬度盡量以分條寬度偶數條試算。目的方便分條廠作業▼ (OFP00763)-{.不符.} | 訂單:2512EOE001/002 CPL <生產備註> 事項如下 . 除HGI/ HGL 訂單邊緣不噴油. 其餘皆側緣噴油 (RMK00285) | 訂單:2512EOE001/002 CR1 <生產備註> 事項如下 . 每組工輥生產之第一顆鋼捲, 檢查振動輥痕或砂輪痕 (RMK00307) | 訂單:2512EOE001/002 CR2 <生產備註> 事項如下 . 每組工輥生產之第一顆鋼捲, 檢查振動輥痕或砂輪痕 (RMK00307) | 訂單:2512EOE001/002 CG1 <生產備註> 事項如下 . 押條用途 注意鍍層量控制不超過 MAX 140 G/M2，以防烤漆TC性能不佳 (RMK00069) . 注意表面狀況(如不可有鋅痕,妊娠痕,壓痕,刮痕,凹陷.....等 等). (RMK00069) . 取2M試片目視或粉筆檢驗是否有凹陷,10CMX10CM面積內超過6點即降級或暫留並通知現場改善(客戶訴賠過及烤漆線退出). (RMK00069) | 訂單:2512EOE001/002 CG2 <生產備註> 事項如下 . 押條用途 注意鍍層量控制不超過 MAX 140 G/M2，以防烤漆TC性能不佳 (RMK00069) . 注意表面狀況(如不可有鋅痕,妊娠痕,壓痕,刮痕,凹陷.....等 等). (RMK00069) . 取2M試片目視或粉筆檢驗是否有凹陷,10CMX10CM面積內超過6點即降級或暫留並通知現場改善(客戶訴賠過及烤漆線退出). (RMK00069) | 訂單:2512EOE001/002 CC1 <生產備註> 事項如下 . ★注意毛邊限制：最大0.04mm。2023年發生過客訴★。 (RMK-E_CHIN) . 每顆鋼捲需標註鋼捲號碼及重量。 (RMK-E_CHIN) . 解捲方向：逆時針方向。 (RMK-E_CHIN) . 請以兩條皮帶繫固，【單顆分條鋼捲包裝】。 (RMK-E_CHIN) . 表面請勿沾染灰塵及髒汙，無壓力痕等其他表面不良情形。 (RMK-E_CHIN) . 每件限重MAX=2.5T (含棧板) (RMK-E_CHIN) . 分條代工寬度管制：49.2 ± 0.1 MM (RMK-E_CHIN) . 最終製程的下製程 = "TOL" (RMK-E_CHIN) . 烤漆代工分條之內部訂單 2511AIX001/002 (外部訂單 :2512EOE001/002) (RMK-E_CHIN) . ★★★ TEST人員請注意 正背面都必須作 "耐羊毛氈試驗" ★★★ (RMK00069) . 【捲取】注意！本單為直立式包裝。禁用STAGGER捲取送包裝！送RCL重處理例外。 (RMK00512) . 【抽氣量】白色系在CC1生產時,FINISH抽氣量請設定250,如生產中發生色差b值異常升高,請股長再加大抽氣量因應 (RMK00560) . 【出口捲取注意！】因輕鋼架押條塗料捲取有打滑特性，請主操於捲取前橡膠套桶塗水。 (RMK00602) | 訂單:2512EOE001/002 CC2 <生產備註> 事項如下 . ★注意毛邊限制：最大0.04mm。2023年發生過客訴★。 (RMK-E_CHIN) . 每顆鋼捲需標註鋼捲號碼及重量。 (RMK-E_CHIN) . 解捲方向：逆時針方向。 (RMK-E_CHIN) . 請以兩條皮帶繫固，【單顆分條鋼捲包裝】。 (RMK-E_CHIN) . 表面請勿沾染灰塵及髒汙，無壓力痕等其他表面不良情形。 (RMK-E_CHIN) . 每件限重MAX=2.5T (含棧板) (RMK-E_CHIN) . 分條代工寬度管制：49.2 ± 0.1 MM (RMK-E_CHIN) . 最終製程的下製程 = "TOL" (RMK-E_CHIN) . 烤漆代工分條之內部訂單 2511AIX001/002 (外部訂單 :2512EOE001/002) (RMK-E_CHIN) . ★★★ TEST人員請注意 正背面都必須作 "耐羊毛氈試驗" ★★★ (RMK00069) . 【捲取】注意！本單為直立式包裝。禁用STAGGER捲取送包裝！送RCL重處理例外。 (RMK00512) . 【抽氣量】白色系在CC1生產時,FINISH抽氣量請設定250,如生產中發生色差b值異常升高,請股長再加大抽氣量因應 (RMK00560) . 【出口捲取注意！】因輕鋼架押條塗料捲取有打滑特性，請主操於捲取前橡膠套桶塗水。 (RMK00602) | 訂單:2512EOE001/002 RCL <生產備註> 事項如下 . 【捲取】注意！本單為直立式包裝。禁用STAGGER捲取送包裝！送RCL重處理例外。 (RMK00512) | 訂單:2512EOE001/002 CCPK 無 <生產備註> 事項 | 訂單:2512EOE001/002 CGQC <品檢備註> 事項如下 . 押條用途 注意鍍層量控制不超過 MAX 140 G/M2，以防烤漆TC性能不佳 (RMK00069) | 訂單:2512EOE001/002 CCQC <品檢備註> 事項如下 . 【捲取】注意！本單為直立式包裝。禁用STAGGER捲取送包裝！送RCL重處理例外。 (RMK00512) . 【出口捲取注意！】因輕鋼架押條塗料捲取有打滑特性，請主操於捲取前橡膠套桶塗水。 (RMK00602) | 訂單:2512EOE001/002 TOL <生產備註> 事項如下 . ★注意毛邊限制：最大0.04mm。2023年發生過客訴★。 (RMK-E_CHIN) . 每顆鋼捲需標註鋼捲號碼及重量。 (RMK-E_CHIN) . 解捲方向：逆時針方向。 (RMK-E_CHIN) . 請以兩條皮帶繫固，【單顆分條鋼捲包裝】。 (RMK-E_CHIN) . 表面請勿沾染灰塵及髒汙，無壓力痕等其他表面不良情形。 (RMK-E_CHIN) . 每件限重MAX=2.5T (含棧板) (RMK-E_CHIN) . 分條代工寬度管制：49.2 ± 0.1 MM (RMK-E_CHIN) . 最終製程的下製程 = "TOL" (RMK-E_CHIN) . 烤漆代工分條之內部訂單 2511AIX001/002 (外部訂單 :2512EOE001/002) (RMK-E_CHIN) | 烤漆代工分條之內部訂單 2511AIX001/002 (外部訂單 :2512EOE001/002)^^/CC1/CC2/TOL/^^ <<.E_CHIN 2025/11/27 13:16.>> 最終製程的下製程 = "TOL"^^/CC1/CC2/TOL/^^ <<.E_CHIN 2025/11/27 13:17.>> 分條代工寬度管制：49.2 ± 0.1 MM^^/CC1/CC2/TOL/^^ <<.E_CHIN 2025/11/27 13:17.>> 每件限重MAX=2.5T (含棧板)^^/CC1/CC2/TOL/^^ <<.E_CHIN 2025/11/27 13:17.>> 表面請勿沾染灰塵及髒汙，無壓力痕等其他表面不良情形。^^/CC1/CC2/TOL/^^ <<.E_CHIN 2025/11/27 13:17.>> 請以兩條皮帶繫固，【單顆分條鋼捲包裝】。^^/CC1/CC2/TOL/^^ <<.E_CHIN 2025/11/27 13:17.>> 解捲方向：逆時針方向。^^/CC1/CC2/TOL/^^ <<.E_CHIN 2025/11/27 13:18.>> 每顆鋼捲需標註鋼捲號碼及重量。^^/CC1/CC2/TOL/^^ <<.E_CHIN 2025/11/27 13:18.>> ★注意毛邊限制：最大0.04mm。2023年發生過客訴★。^^/CC1/CC2/TOL/^^ <<.E_CHIN 2025/11/27 13:18.>> | 訂單 2512EOE001/002 修改記錄如下: 20251125 11:33:14 (22021) 退火碼: >> S1, 用途碼: >> CIR001, 背面標示: >> S000, 訂單背面顏色(五碼): >> BBF4K, 背面漆膜厚: >> NOM, 背面漆塗漆型式幾塗幾烤: >> 2, 鉻酸鹽: >> Z, 訂單厚度: >> 0.5, 訂單重: >> 75, 重量容許率(下限): >> 10, 重量容許率(上限): >> 10, 訂單寬度: >> 49.3, 鍍製方式: >> BC, 鋼捲內徑: >> 508, 鋼捲下限重: >> 1, 鋼捲上限重: >> 2.5, 壓花條件碼: >> -, 表面花紋: >> Z, 綠色識別碼: >> -, 印刷輥號: >> -, 產品代碼: >> PPGI, 皮膜碼: >> -, 單位別: >> M, 油品種類: >> Z, 塗油量: >> Z, 包裝代碼: >> W5 , 保護膜碼: >> -, 客戶試片取樣型式: >> -, 調質碼: >> S, 套筒碼: >> N , 規格: >> A653MCQ, 製造標準: >> ASTM, 表面處理劑種類: >> Z, 表面處理劑塗佈量: >> Z, 伸長率測試: >> N, 硬度測試碼: >> N, 抗拉強度測試: >> N, 降伏強度測試: >> N, 厚度變異: >> 0, 訂單正面顏色(五碼): >> LWB4A, 正面漆膜厚: >> 25, 正面漆塗漆型式幾塗幾烤: >> 2, 修邊碼: >> Y, 重量碼: >> AW, 鋼捲捲向: >> O, 鍍層碼: >> Z120, | *: | [訂單訊息通知] 2025/11/26 上午 10:17:30 *** (秦大維 >> 通知 >> Emily Hong, Winnie Chang) 訊息 : 依 2309EOE001/002 配 2*1051 mm即可
PPGL | 2512RIX001/001 | 1. 提醒：訂單厚度＜0.261，若BK 膜厚＞20U必須與TDCC討論。確認OK可不用理會 (OFP00332)-{.不符.} 2. 單捲限重檢核 (原料重:13~18, 分切困難:15.00~16.00, 單捲限重:4.00~5.00)(OFP00031)-{.不符.} | 1. 部分大陸料含B元素超過CNS規範管制，故請原料CNS規範之訂單不要配大陸料 (OFP00684)-{.不符.} | 1. 訂單若有厚度變異，冷軋厚度公差比照烤漆計算公式 , 但最小為 1/2 公差做設定 (OFP00254)-{.不符.} 2. 提醒：訂單厚度＜0.261，若BK 膜厚＞20U必須與TDCC討論。確認OK可不用理會 (OFP00332)-{.不符.} 3. "偏薄要求訂單" 鍍後厚度減 鍍後厚度下限需大於 0.02 MM,以免發生厚度不足狀況 (OFP00369)-{.不符.} 4. CR ＜0.2 MM 鍍鋅＋套桶S (OFP00495)-{.不符.} 5. 請確認訂單寬度公差0~+5 MM 修邊寬度CR1=+7 (CR2=+6) (OFP00498)-{.不符.} 6. 部分大陸料含B元素超過CNS規範管制，故請原料CNS規範之訂單不要配大陸料 (OFP00684)-{.不符.} | 訂單:2512RIX001/001 CPL <生產備註> 事項如下 . 注意修邊刀具與間隙調整 (RMK00120) . 除HGI/ HGL 訂單邊緣不噴油. 其餘皆側緣噴油 (RMK00285) . CNS AZ50 鍍層相當於 SYSCO AZ050 鍍層 (RMK00294) | 訂單:2512RIX001/001 CR1 <生產備註> 事項如下 . CNS AZ50 鍍層相當於 SYSCO AZ050 鍍層 (RMK00294) . 管制冷軋板形 : 中波盡量小，目標無中波，可允許輕微邊波 (RMK00338) . 末 Pass 線速度 : 800 mpm (RMK00338) . 【PASS 數】因最終產品寬度公差管制0～＋5！若投入HR厚度 1.74~1.84 請以 5 PASS軋延，HR 厚度2.0~2.2 請以 7 PASS軋延 (RMK00549) . 如在內圈 50 ~200 m 尾圈厚度若有變異時(冷軋厚度 +/- 0.01mm)，務必告知CG1或是做好相關記號。以利CG1入口人員更改焊接條件，減少薄板斷板風險 (RMK00572) | 訂單:2512RIX001/001 CR2 <生產備註> 事項如下 . CNS AZ50 鍍層相當於 SYSCO AZ050 鍍層 (RMK00294) . 管制冷軋板形 : 中波盡量小，目標無中波，可允許輕微邊波 (RMK00338) . 【PASS 數】因最終產品寬度公差管制0～＋5！若投入HR厚度 1.74~1.84 請以 5 PASS軋延，HR 厚度2.0~2.2 請以 7 PASS軋延 (RMK00549) | 訂單:2512RIX001/001 CG1 <生產備註> 事項如下 . 【專案負責人】RD 陳柏廷 (RMK-E_CHIN) . 板形及邊緣的品質管制同烤漆底材-內銷屋頂背板。 (RMK-E_CHIN) . 調質條件 EL％=0.1%,張力整平機EL%=0.35% (RMK00120) . 板面允許手摸無感折痕1條(含)以下 (RMK00120) . 請設定S1退火條件，溫度640 ± 10℃. (RMK00120) . 出口鋼捲盤捲後目視不允許有鼓起 (RMK00120) . 烤漆訂單冷軋厚度小於0.2mm鋼捲，鍍鋅線請一律加鋼套桶. (RMK00121) . CNS AZ50 鍍層相當於 SYSCO AZ050 鍍層 (RMK00294) . 如在內圈 50 ~200 m 尾圈厚度若有變異時(冷軋厚度 +/- 0.01mm)，務必告知CG1或是做好相關記號。以利CG1入口人員更改焊接條件，減少薄板斷板風險 (RMK00572) | 訂單:2512RIX001/001 CG2 <生產備註> 事項如下 . 【專案負責人】RD 陳柏廷 (RMK-E_CHIN) . 板形及邊緣的品質管制同烤漆底材-內銷屋頂背板。 (RMK-E_CHIN) . 調質條件 EL％=0.1%,張力整平機EL%=0.35% (RMK00120) . 板面允許手摸無感折痕1條(含)以下 (RMK00120) . 請設定S1退火條件，溫度640 ± 10℃. (RMK00120) . 出口鋼捲盤捲後目視不允許有鼓起 (RMK00120) . 烤漆訂單冷軋厚度小於0.2mm鋼捲，鍍鋅線請一律加鋼套桶. (RMK00121) . CNS AZ50 鍍層相當於 SYSCO AZ050 鍍層 (RMK00294) | 訂單:2512RIX001/001 CC1 <生產備註> 事項如下 . 【專案負責人】RD 陳柏廷 (RMK-E_CHIN) . 8. 水性背漆塗料為首次進行線上塗裝，上線測試當日RD與塗料商將到場立會。 (RMK-E_CHIN) . 7. 出口品檢：背面漆塗佈量管制90%-110%、色差與硬幣試驗皆紀錄但不管制，其餘按CCL放行標準之"超薄屋頂及背板"。 (RMK-E_CHIN) . 6.2. pump：先以CC2純水循環1次回流至廢漆桶，再以兩性溶劑TT004396循環2次，純水與溶劑循環後都回流至廢漆桶。 (RMK-E_CHIN) . 6.1. 背漆漆盤：剩餘塗料回流至主桶，不可混入溶劑，先CC2純水清洗再用兩性溶劑TT004396，清洗後都回流至廢漆桶。 (RMK-E_CHIN) . 6. 生產後-背漆漆盤清洗與pump循環： (RMK-E_CHIN) . 5.2.風速(m/s)-Pr. 26 26 26 ¦ Top 24 24 28 28 (RMK-E_CHIN) . 5.1.爐溫設定：爐溫(℃)-Pr. 219 239 259 ¦ Top 208 228 243 258 (RMK-E_CHIN) . 4.2.黏度視測試的塗佈量與表面再用CC2純水稀釋調整，使用#300鐵濾網。量測黏度的福特杯不可使用一般塗料用，RD人員會提供，使用後放入純水浸置。 (RMK-E_CHIN) . 4.1.背面漆：BYW367使用N塗裝，黏度以原液塗裝測試，目標塗佈量90%-110% (RMK-E_CHIN) . 3. 正面漆：依屋頂背板0.18mm/1W0862的塗裝條件進行測試，PMT 224±10℃。 (RMK-E_CHIN) . 2.2. pump：用兩性溶劑TT004396循環2次後排至廢溶劑→用CC2純水循環1次後排至廢溶劑。 (RMK-E_CHIN) . 2.1. 背漆漆盤：用兩性溶劑TT004396清洗後排至廢溶劑→用CC2純水清洗後排至廢溶劑。 (RMK-E_CHIN) . 2. 生產前-背漆漆盤清洗與pump循環： (RMK-E_CHIN) . 1. 線速度設定85mpm。 (RMK-E_CHIN) . 此為RD產品開發案-超薄型發泡水性背漆測試訂單。 (RMK-E_CHIN) . 若冷軋厚度≦0.3MM,且未加鋼套筒,請出口主操加貼"請勿堆疊"標籤 (RMK00070) . 面漆黏度調整範圍:40±5秒(目標=40秒) (RMK00120) . 加工物性要求4TT/6TC(目視) (RMK00120) . 允許手摸無感折痕1條以下,允許因鋅渣造成Dent (RMK00120) . 未加鋼套筒：1.0.25MM<冷軋厚度≦0.3MM貼"請勿堆疊"黃色標籤。2.冷軋厚度≦0.25 貼"請勿堆疊"紅色標籤 (RMK00120) . ★品檢注意！JIS&CNS 訂單必須每滿50噸一定要再做一次TEST (RMK00259) . ★★本單噴印於 TOP (1W0862) 面，而且包含字體邊緣要距板邊30 mm以內★★ (RMK00274) . ** 正面噴字需管制在距板邊30mm內, 頭板、降速看板及尾板需量測噴字距板邊距離, NG時請暫留。 (RMK00349) . 【品檢】屋頂背板鋼捲缺陷之處理原則如下: (RMK00349) . 【品檢】1.鋼捲中間部份嚴重明顯缺陷(如塗佈不均,浮色,烘烤過度等目視明顯缺陷)一律不允許折讓處理,請先暫留鋼捲,並詳實記錄缺陷 (RMK00349) . 【品檢】2.外圈缺陷一律切除. (RMK00349) . 【品檢】3.內圈缺陷低於10米折讓處理,超過10米送RCL缺陷切除. (RMK00349) . 請參考歷史塗裝條件對應色差值，調整1W0862單一MASS(不含底漆)以不低於標準 85%為底線，以達到△ L 管制±0.5 以內的目標 (RMK00399) . 【抽氣量】白色系在CC1生產時,FINISH抽氣量請設定250,如生產中發生色差b值異常升高,請股長再加大抽氣量因應 (RMK00560) . 【背標正面噴印塗裝黏度】正面噴字之1W0862產品，其1W0862黏度需要45秒↑，避免噴字拖痕 (RMK00628) | 訂單:2512RIX001/001 CC2 <生產備註> 事項如下 . 【專案負責人】RD 陳柏廷 (RMK-E_CHIN) . 8. 水性背漆塗料為首次進行線上塗裝，上線測試當日RD與塗料商將到場立會。 (RMK-E_CHIN) . 7. 出口品檢：背面漆塗佈量管制90%-110%、色差與硬幣試驗皆紀錄但不管制，其餘按CCL放行標準之"超薄屋頂及背板"。 (RMK-E_CHIN) . 6.2. pump：先以CC2純水循環1次回流至廢漆桶，再以兩性溶劑TT004396循環2次，純水與溶劑循環後都回流至廢漆桶。 (RMK-E_CHIN) . 6.1. 背漆漆盤：剩餘塗料回流至主桶，不可混入溶劑，先CC2純水清洗再用兩性溶劑TT004396，清洗後都回流至廢漆桶。 (RMK-E_CHIN) . 6. 生產後-背漆漆盤清洗與pump循環： (RMK-E_CHIN) . 5.2.風速(m/s)-Pr. 26 26 26 ¦ Top 24 24 28 28 (RMK-E_CHIN) . 5.1.爐溫設定：爐溫(℃)-Pr. 219 239 259 ¦ Top 208 228 243 258 (RMK-E_CHIN) . 4.2.黏度視測試的塗佈量與表面再用CC2純水稀釋調整，使用#300鐵濾網。量測黏度的福特杯不可使用一般塗料用，RD人員會提供，使用後放入純水浸置。 (RMK-E_CHIN) . 4.1.背面漆：BYW367使用N塗裝，黏度以原液塗裝測試，目標塗佈量90%-110% (RMK-E_CHIN) . 3. 正面漆：依屋頂背板0.18mm/1W0862的塗裝條件進行測試，PMT 224±10℃。 (RMK-E_CHIN) . 2.2. pump：用兩性溶劑TT004396循環2次後排至廢溶劑→用CC2純水循環1次後排至廢溶劑。 (RMK-E_CHIN) . 2.1. 背漆漆盤：用兩性溶劑TT004396清洗後排至廢溶劑→用CC2純水清洗後排至廢溶劑。 (RMK-E_CHIN) . 2. 生產前-背漆漆盤清洗與pump循環： (RMK-E_CHIN) . 1. 線速度設定85mpm。 (RMK-E_CHIN) . 此為RD產品開發案-超薄型發泡水性背漆測試訂單。 (RMK-E_CHIN) . 若冷軋厚度≦0.3MM,且未加鋼套筒,請出口主操加貼"請勿堆疊"標籤 (RMK00070) . 面漆黏度調整範圍:40±5秒(目標=40秒) (RMK00120) . 加工物性要求4TT/6TC(目視) (RMK00120) . 允許手摸無感折痕1條以下,允許因鋅渣造成Dent (RMK00120) . 未加鋼套筒：1.0.25MM<冷軋厚度≦0.3MM貼"請勿堆疊"黃色標籤。2.冷軋厚度≦0.25 貼"請勿堆疊"紅色標籤 (RMK00120) . 烤漆伸長率設定0.1％，波高盡量小...08/04 TED晨會 (RMK00120) . ★品檢注意！JIS&CNS 訂單必須每滿50噸一定要再做一次TEST (RMK00259) . ★★本單噴印於 TOP (1W0862) 面，而且包含字體邊緣要距板邊30 mm以內★★ (RMK00274) . ** 正面噴字需管制在距板邊30mm內, 頭板、降速看板及尾板需量測噴字距板邊距離, NG時請暫留。 (RMK00349) . 【品檢】屋頂背板鋼捲缺陷之處理原則如下: (RMK00349) . 【品檢】1.鋼捲中間部份嚴重明顯缺陷(如塗佈不均,浮色,烘烤過度等目視明顯缺陷)一律不允許折讓處理,請先暫留鋼捲,並詳實記錄缺陷 (RMK00349) . 【品檢】2.外圈缺陷一律切除. (RMK00349) . 【品檢】3.內圈缺陷低於10米折讓處理,超過10米送RCL缺陷切除. (RMK00349) . 請參考歷史塗裝條件對應色差值，調整1W0862單一MASS(不含底漆)以不低於標準 85%為底線，以達到△ L 管制±0.5 以內的目標 (RMK00399) . 【抽氣量】白色系在CC1生產時,FINISH抽氣量請設定250,如生產中發生色差b值異常升高,請股長再加大抽氣量因應 (RMK00560) . 【背標正面噴印塗裝黏度】正面噴字之1W0862產品，其1W0862黏度需要45秒↑，避免噴字拖痕 (RMK00628) | 訂單:2512RIX001/001 RCL 無 <生產備註> 事項 | 訂單:2512RIX001/001 CCPK <生產備註> 事項如下 . 未加鋼套筒：1.0.25MM<冷軋厚度≦0.3MM貼"請勿堆疊"黃色標籤。2.冷軋厚度≦0.25 貼"請勿堆疊"紅色標籤 (RMK00120) | 訂單:2512RIX001/001 CGQC <品檢備註> 事項如下 . CNS AZ50 鍍層相當於 SYSCO AZ050 鍍層 (RMK00294) | 訂單:2512RIX001/001 CCQC <品檢備註> 事項如下 . 未加鋼套筒：1.0.25MM<冷軋厚度≦0.3MM貼"請勿堆疊"黃色標籤。2.冷軋厚度≦0.25 貼"請勿堆疊"紅色標籤 (RMK00120) . ★品檢注意！JIS&CNS 訂單必須每滿50噸一定要再做一次TEST (RMK00259) . ★★本單噴印於 TOP (1W0862) 面，而且包含字體邊緣要距板邊30 mm以內★★ (RMK00274) . ** 正面噴字需管制在距板邊30mm內, 頭板、降速看板及尾板需量測噴字距板邊距離, NG時請暫留。 (RMK00349) . 【品檢】屋頂背板鋼捲缺陷之處理原則如下: (RMK00349) . 【品檢】1.鋼捲中間部份嚴重明顯缺陷(如塗佈不均,浮色,烘烤過度等目視明顯缺陷)一律不允許折讓處理,請先暫留鋼捲,並詳實記錄缺陷 (RMK00349) . 【品檢】2.外圈缺陷一律切除. (RMK00349) . 【品檢】3.內圈缺陷低於10米折讓處理,超過10米送RCL缺陷切除. (RMK00349) . 請參考歷史塗裝條件對應色差值，調整1W0862單一MASS(不含底漆)以不低於標準 85%為底線，以達到△ L 管制±0.5 以內的目標 (RMK00399) . 【背標正面噴印塗裝黏度】正面噴字之1W0862產品，其1W0862黏度需要45秒↑，避免噴字拖痕 (RMK00628) | 訂單:2512RIX001/001 TOL 無 <生產備註> 事項 | 此為RD產品開發案-超薄型發泡水性背漆測試訂單。^^/CC1/CC2/ <<.E_CHIN 2025/12/12 08:06.>> 板形及邊緣的品質管制同烤漆底材-內銷屋頂背板。^^/CG1/CG2/ <<.E_CHIN 2025/12/12 08:07.>> 1. 線速度設定85mpm。^^/CC1/CC2/ <<.E_CHIN 2025/12/12 08:07.>> 2. 生產前-背漆漆盤清洗與pump循環：^^/CC1/CC2/ <<.E_CHIN 2025/12/12 08:07.>> 2.1. 背漆漆盤：用兩性溶劑TT004396清洗後排至廢溶劑→用CC2純水清洗後排至廢溶劑。^^/CC1/CC2/ <<.E_CHIN 2025/12/12 08:08.>> 2.2. pump：用兩性溶劑TT004396循環2次後排至廢溶劑→用CC2純水循環1次後排至廢溶劑。^^/CC1/CC2/ <<.E_CHIN 2025/12/12 08:09.>> 3. 正面漆：依屋頂背板0.18mm/1W0862的塗裝條件進行測試，PMT 224±10℃。^^/CC1/CC2/ <<.E_CHIN 2025/12/12 08:09.>> 4.1.背面漆：BYW367使用N塗裝，黏度以原液塗裝測試，目標塗佈量90%-110%^^/CC1/CC2/ <<.E_CHIN 2025/12/12 08:10.>> 4.2.黏度視測試的塗佈量與表面再用CC2純水稀釋調整，使用#300鐵濾網。量測黏度的福特杯不可使用一般塗料用，RD人員會提供，使用後放入純水浸置。^^/CC1/CC2/ <<.E_CHIN 2025/12/12 08:10.>> 5.1.爐溫設定：爐溫(℃)-Pr. 219 239 259 ¦ Top 208 228 243 258 ^^/CC1/CC2/ <<.E_CHIN 2025/12/12 08:13.>> 5.2.風速(m/s)-Pr. 26 26 26 ¦ Top 24 24 28 28^^/CC1/CC2/ <<.E_CHIN 2025/12/12 08:12.>> 6. 生產後-背漆漆盤清洗與pump循環：^^/CC1/CC2/ <<.E_CHIN 2025/12/12 08:13.>> 6.1. 背漆漆盤：剩餘塗料回流至主桶，不可混入溶劑，先CC2純水清洗再用兩性溶劑TT004396，清洗後都回流至廢漆桶。^^/CC1/CC2/ <<.E_CHIN 2025/12/12 08:13.>> 6.2. pump：先以CC2純水循環1次回流至廢漆桶，再以兩性溶劑TT004396循環2次，純水與溶劑循環後都回流至廢漆桶。^^/CC1/CC2/ <<.E_CHIN 2025/12/12 08:14.>> 7. 出口品檢：背面漆塗佈量管制90%-110%、色差與硬幣試驗皆紀錄但不管制，其餘按CCL放行標準之"超薄屋頂及背板"。^^/CC1/CC2/ <<.E_CHIN 2025/12/12 08:14.>> 8. 水性背漆塗料為首次進行線上塗裝，上線測試當日RD與塗料商將到場立會。^^/CC1/CC2/ <<.E_CHIN 2025/12/12 08:15.>> 【專案負責人】RD 陳柏廷^^/CG1/CG2/CC1/CC2/ <<.E_CHIN 2025/12/12 08:19.>> | 訂單 2512RIX001/001 修改記錄如下: 20251205 14:45:31 (02005) 退火碼: >> S1, 用途碼: >> COR005, 背面標示: >> CT01, 訂單背面顏色(五碼): >> BYW36, 背面漆膜厚: >> 5, 背面漆塗漆型式幾塗幾烤: >> 1, 鉻酸鹽: >> Z, 訂單厚度: >> 0.18, 訂單重: >> 2, 重量容許率(下限): >> 10, 重量容許率(上限): >> 10, 訂單寬度: >> 830, 鍍製方式: >> BC, 鋼捲內徑: >> 508, 鋼捲下限重: >> 4, 鋼捲上限重: >> 5, 壓花條件碼: >> -, 表面花紋: >> R, 綠色識別碼: >> -, 印刷輥號: >> -, 產品代碼: >> PPGL, 皮膜碼: >> -, 單位別: >> M, 油品種類: >> Z, 塗油量: >> Z, 包裝代碼: >> D2 , 保護膜碼: >> -, 客戶試片取樣數量: >> 0, 客戶試片取樣型式: >> -, 調質碼: >> S, 套筒碼: >> P , 規格: >> CGLCC-10, 製造標準: >> CNS, 表面處理劑種類: >> Z, 表面處理劑塗佈量: >> Z, 伸長率測試: >> N, 硬度測試碼: >> N, 抗拉強度測試: >> N, 降伏強度測試: >> N, 厚度變異: >> -1, 訂單正面顏色(五碼): >> 1W086, 正面漆膜厚: >> NOM, 正面漆塗漆型式幾塗幾烤: >> 2, 修邊碼: >> Y, 重量碼: >> AW, 鋼捲捲向: >> I, 鍍層碼: >> AZ50, 20251210 15:58:12 (02005) 背面漆膜厚: 5 >> NOM, | H:厚度偏薄